## Sheet1
報告No | 分析No | タイトル | 診断考察
報告№108-0270 報告№108-0270 | 分析№108-01945 分析№108-01945 | 108-01945 | 分析の結果、前回に比較して計数汚染度、SOAP／D－SOAP、フェログラフィーの各データに変化がない、若しくは減少傾向を示しており、摩耗は安定していると判断します。これらのことは、前回に比較して、計数汚染度はランク減少し、SOAP／D－SOAPの鉄および錫濃度に変化がないこと異常摩耗の早期発見パラメータであるフェログラフィーのIs値がのマイナス乗と良好の範囲にあること以上のことから判断しました。は良好と判断します。計数汚染度は良好と判断します。計数汚染度はNAS級と当社推奨の管理限界値のNAS級以内にあり、良好と判断します。重量汚染度は良好と判断します。重量汚染度は.mg/mlと当社推奨の管理限界値のmg/ml以内にあり、良好と判断します。機器の潤滑状態機器の潤滑状態は正常と判断します。SOAPの結果は良好です。SOAPの結果、摩耗により発生する鉄および錫が検出されていないことから、良好と判断します。D－SOAPの結果は良好です。D－SOAPの結果、摩耗により発生する鉄および錫が検出されていないことから、良好と判断します。フェログラフィーの結果は良好です。異常摩耗の早期発見パラメータであるフェログラフィーのIs値がのマイナス乗と良好の範囲にあることから、潤滑状態は正常と判断します。
報告№104-8044 報告№104-0316 | 分析№104-02040 分析№104-02276 | 104-02276 | 層ラミ機熱媒ラインのポンプの故障が発生し、この故障の影響でポンプの摩耗粉がライン内に混入した可能性があるため、濾過を実施しました。本試験は、濾過の効果を確認することを目的としました。濾過開始直後の試料油を分析した結果、異常摩耗の早期発見パラメータであるフェログラフィーのIs値がの乗と高く、摩耗粒子形態観察で、摩擦熱が高い場合に発生する黒錆、局部的に高圧・高温となる場合に発生するフリクションポリマが多く観察されたことから、ポンプ摺動部では、摩擦熱が高く、厳しい金属接触が発生していたと考えられました。SOAP／D－SOAPで、鉄が多く検出されました。
報告№102-5005 | 分析№102-02134 | 102-02134 | 分析の結果、ベアリングは継続使用可能な状態にあると判断します。それは、異常摩耗の早期発見パラメータであるIs値がの乗とやや高いものの、摩耗粒子の形態観察の結果、ベアリング軌道面の疲労摩耗により発生した粒子がすくないことから判断しました。D-SOAPで銅がppm検出されていますが、これはベアリング保持器の摩耗により発生したものです。保持器の摩耗により、ころとのギャップが増大し、振動の原因となるため、保持器の摩耗と軌道面のフレーキングの発生を分析により監視されることを推奨します。次回分析は、運転時間時間経過した時点で実施されることを推奨します。尚、水分濃度がppmと当社推奨の管理限界値を超えていました。潤滑油中の水分がを超えて使用した場合、水分の影響で摩耗が促進することがありますし、また、発錆の可能性がありますので、早い時期に更油等による水分除去を実施されることを推奨します。
報告№109-09447 報告№113-00255 | 分析№109-002782 分析№113-001085 | 113-001085 | 潤滑油の劣化はないものの、油中の汚染度がやや高い値でした。採油条件の影響で値が高くなっていると考えられますが、異物の影響で将来的に摩耗が進行する懸念がありますので、欄に示す対策を推奨します。対象設備は継続使用可能な状態にあると判断します。但し、摩耗粒子の形態観察で黒錆が比較的多く観察されたことから、将来的な摩耗進行の有無を確認するためにも傾向監視を継続することが有効です。定期的な分析今後懸念される凝着摩耗、切削摩耗の進行を監視するため、定期的に分析を実施することを推奨します。最適な採油方法本試料油は、機器停止中にドレンプラグから採油されているため、分析データが高濃度に出ていると推定されます。正確なデータによる診断を行うためにも、今後の採油は、極力運転中もしくは停止直後の油槽中層部から実施されることを推奨します。はフェログラフィーの結果から総合的に判断した結果、継続使用は可能ですが、今後の機器の機能を確認するためにも傾向管理が有用と考えます。フェログラフィー【定量分析：Is値】Is値は異常摩耗の早期発見パラメータのつで、摩耗程度を定量化するために用います。Is値は前回に比較してのマイナス乗から乗に上昇し、やや高い値でした。フェログラフィー【定性分析：摩耗粒子および摩耗形態観察】分析結果から観察された代表的な粒子は、以下の通りでした。黒錆・潤滑状態がやや厳しい凝着摩耗により発生。金属接触が厳しく、且つ、高い摩擦熱が発生していると考えられます。鉄錆、砂等・外部から混入したと考えられます。観察された摩耗粒子の中でも黒錆は、将来的な摩耗の進行に繋がる可能性を示唆しているため、傾向監視が必要と思われます。黒錆は、凝着摩耗に分類されます。この摩耗粒子は、摺動面で凝着、破断を繰り返し、この過程で生じる移着粒子が成長して摩耗粒子となります。そのため、摺動面では局部的に油膜切れが発生していることを示しています。この状態が継続した場合、摩耗粒子のサイズは徐々に大型化していき、設備の損傷に至る場合がありますので、傾向監視が必要です。前回に比較して水分濃度はppmからppmに増加しているものの基準値以下であり、良好でした。計数汚染度は前回同様にNAS級と等級に変化はなく、基準値以下であるものの、やや高い値でした。フェログラフィーの形態観察で黒錆、鉄錆、砂等が観察されたことから、汚染度が高い要因は、摩耗と外部混入異物の影響と思われます。粘度、酸価の各データは良好でした。
報告№108-5071 報告№111-00598 | 分析№108-02721 分析№111-002795 | 111-002795 | 潤滑油は継続使用可能な状態にあると判断します。但し、消泡性能が低下していることから、以下の対策を推奨します。追加分析消泡性能が低下した場合、ギヤ歯面での油膜形成に影響が出て摩耗が進展することがありますので、フェログラフィーおよびSOAP-Tを追加して摩耗により発生する油中金属濃度や潤滑状態を確認することを推奨します。泡立ち試験泡立ち試験の結果は、一般的には消泡性能が低下していると判断できる値の-でしたが、前回同様に新油値の-であるのに比較して高い値であったことから、消泡性能が低下していることが分かりました。今後の使用状況によっては油の酸化劣化が進行したり、ギヤ歯面およびベアリング軌道面で油膜切れが発生したりする場合があるため、消泡剤の添加による消泡性能の改善など何らかの対応が必要になると思われます。分析結果泡立ち試験の結果、消泡性能が低下していました。粘度粘度は.mm/sと新油値mm/sに比較して、粘度変化率は-％で、当社推奨の管理限界値である±％以内にあり、良好と判断します。泡立ち試験泡立ち試験は-と新油値に比較して高い値でした。水分はppmと当社推奨の管理限界値の以下であり、良好と判断します。全酸価全酸価は.mgKOH/gと新油値.mgKOH/gに比較して高いものの、IRの結果で油劣化の兆候を示すカルボン酸の吸収が確認されていないことから、良好と判断します。
報告№111-00372 報告№111-00372 | 分析№111-001676 分析№111-001727 | 111-001727 | ちょう度値と新グリース値に比較して低下し、当社推奨の管理下限値である超えていることから、硬化していることが分かりました。硬化したグリースを使用した場合、油分の流動性がなくなり、軸受等で良好な油膜が保持されにくくなる可能性があります。グリースが硬化していたため、以下の対策が必要です。グリースを交換されることを推奨します。≪状態監視とパラメータ≫分析の目的および各分析のパラメータは以下の通りです。特性低下目的：グリースの分析結果から、グリースの物理的性状や劣化傾向などを確認する。全酸価JISK赤外線吸収スペクトルJISKちょう度JISK滴点JISK摩耗目的：グリース中の摩耗粒子を分析する事により、回転・摺動部の潤滑状態、摩耗劣化の程度、余寿命などを解析する。摩耗診断電子顕微鏡観察JISKX線マイクロアナリシス油中金属濃度JISK≪分析結果≫特性低下全酸価：良好全酸価.mgKOH/gは新油値の.mgKOH/g以内にあることから問題は無いと判断します。赤外線吸収スペクトル：良好ちょう度：要処置ちょう度値はと当社推奨の管理下限値であるを超えていました。滴点：良好滴点はと新油値のに比較し変化はないことから問題は無いと判断します。摩耗摩耗診断電子顕微鏡観察・X線マイクロアナリシス：今回は実施していません。油中金属濃度：今回は実施していません。
報告№109-09094 報告№109-09094 | 分析№109-000904 分析№109-000904 | 109-000904 | 分析の結果、全てのデータが良好であることから、この油は継続使用可能と判断します。特性低下全ての項目が良好の範囲にあったことから、特性低下は認められず良好と判断します。粘度は良好と判断します。粘度はmm/sと新油値mm/sに比較して、粘度変化率は-％で、当社推奨の管理限界値である±％以内にあり、良好と判断します。全酸価は良好と判断します。全酸価は.mgKOH/gと新油値.mgKOH/g以内にあり、良好と判断します。有機物・有機化合物の結果、良好と判断します。有機物・有機化合物の結果、油劣化の兆候を示すカルボン酸の吸収が確認されていないことから、良好と判断します。酸化安定度の結果、良好と判断します。酸化安定度はminと当社推奨の管理限界値のmin以上であり、良好と判断します。汚染は良好と判断します。水分は良好と判断します。水分は.ppmと当社推奨の管理限界値の以下であり、良好と判断します。
報告№109-09136 報告№112-00644 | 分析№109-001160 分析№112-002888 | 112-002888 | 分析の結果、潤滑油は継続使用可能な状態にあると判断します。但し、IRの結果、新油のIRスペクトルと一致しない箇所が確認されたことから、以下の対策を推奨します。異種油の混入および油名の確認分析データから新油と一致しないデータが確認されたことから、異種油の混入または油名が違っている可能性があります。油は設備の条件にあった適正な性能のものを使用することが重要であるため、異種油の混入の有無、油名を再確認することを推奨します。粘度、酸価の各データは良好でした。但し、IRの結果、新油のIRスペクトルと一致しない箇所が確認されたことから、異種油の混入または油名の誤りなどが考えられます。油の余寿命は、使用油の使用期間または使用時間が不明であったため、ご依頼の油の余寿命に関する検討は行えませんでした。ただし、今回の結果から酸化防止剤の残存量は%であり、継続使用可能な状態にありました。可能であれば、使用期間、あるいは使用時間の情報をご提供下さい。水分は良好でした。
報告№109-09136 報告№111-00686 | 分析№109-001160 分析№111-003495 | 111-003495 | 潤滑油および軸受は継続使用可能な状態にあると判断します。但し、油中の汚染度がやや高く、今後も摩耗の進行を傾向監視するため、以下の対策を推奨します。定期的な分析切削摩耗や凝着摩耗の進行を監視するため、定期的に分析を実施し、摩耗の進行状況を確認することを推奨します。傾向監視のための次回採油時期は、最短で約時間となります。この時間は、油中汚染物が均一になるために必要とする時間であり、再分析により状態を確認するには、この時間以上の時間が経過すれば可能になりますので、次回採油時期はこのことを参考に検討されることを提案します。最適な採油方法本試料油は、機器停止中に注油口から採油されています。機器が停止している状態では、別紙油中粒子の沈降の影響に示すように油槽内で撹拌がなくなり固形物が沈降するため、油中汚染度は低くなると推定されます。今後の採油は、極力運転中もしくは停止直後の油槽中層部から実施されることを推奨します。フェログラフィー異常摩耗の早期発見パラメータとして摩耗粒子を定量化して評価するフェログラフィーのIs値は、潤滑状態がやや厳しいの乗でした。摩耗粒子の形態で比較的多く観察された粒子は、潤滑状態が正常な場合に発生する摩耗粒子異物の噛み込みにより発生する切削粒子金属潤滑部が局部的に油膜切れを起して発生するシビア粒子でした。これらの摩耗粒子が観察された場合、潤滑部で発生している摩耗形態は、正常なマイルド摩耗異物による切削摩耗潤滑状態がやや厳しい凝着摩耗であることが分かります。切削摩耗は、他の摩耗形態に比較して摩耗進行速度が速く注意が必要で、定期的なトライボ診断による状態監視が必要と考えます。切削摩耗の原因となる混入異物が残留している場合、この異物により切削摩耗が継続して発生する可能性があります。Iカップリング発光分光分析供試の潤滑油を分析した結果、検出された金属元素は、SOAPの結果表に示すように、鉄、鉛、銅、ニッケル、錫、リン、亜鉛、ナトリウムでした。検出されたこれらの金属元素から発生箇所を推定すると鉄、鉛、銅、ニッケル、錫・軸受等リン、亜鉛・オイル添加剤ナトリウム・外部混入異物であると思われます。このうち、機械部品が摩耗したと思われる元素はのグループです。軸受メタルの摩耗メタルの摩耗体積および摩耗深さを求めました。本軸受は、油の抜き取りや不足があった場合にその都度補給しており、その履歴がないため濃度補正を行うことが出来ません。そのため、過去の分析結果で最も高い錫濃度ppmと、油量Lから計算により求めました。メタル表面の平均的な摩耗深さは.μmとなり、メタルの表面粗さをsと仮定すると摩耗は軽微であることが判りました。今回の採油条件が前回とほぼ同様であり、錫濃度が増加していることから、摩耗は僅かに進行しているものと判断します。前回に比較して計数汚染度はNAS級からNAS級にランク増加し、やや高い値でした。フィルタ表面の異物観察で鉄錆、砂等が観察されたことから、汚染度が高い要因は、摩耗と外部混入異物の影響と思われます。前回同様に粘度、水分、全酸価、IRの各データは良好でした。
報告№109-09136 報告№110-00256 | 分析№109-001160 分析№110-000984 | 110-000984 | 機器の摩耗状態は、摩耗粒子の形状、材質、サイズを判断パラメータに摩耗の発生箇所や原因、厳しさなどをフェログラフィー法およびIカップリング発光分光分析法による油中金属濃度で評価します。特に、フェログラフィー法により摩耗粒子をサイズ毎に配列・数値化して求めるIs値は、異常摩耗を早期発見するパラメータであり、また粒子の表面形状は摩耗の原因を知るパラメータにもなります。潤滑油中からはSOAPで鉛、D－SOAPで錫が検出されました。検出された金属は、粒子の観察結果から金属潤滑部が局部的に油膜切れを起して発生するシビア粒子でした。これらのことから、潤滑部では油膜破断による凝着摩耗が発生していることが分かりました。摩耗状態は、異常摩耗の早期発見パラメータであるIs値であらわされますが、本試料油はのマイナス乗と潤滑状態は良好であることがわかりました。潤滑油膜に混入した外部混入の異物や潤滑摺動部で発生した摩耗粒子は、摩耗を促進させ、或いは摩擦係数を上昇させるなど、潤滑状態に悪影響を与える因子であり、そのため油中異物の粒子数と重量は潤滑状態を評価するパラメータとして使用します。油中の粒子数を計測した結果、計数汚染度はNAS級、重量汚染度は.mg/mlと共に当社推奨の管理限界値内にありました。本設備には、μmの精密なフィルタが常設されているため、発生した油中粒子を常時除去されており、摩耗やスラッジの増加があっても検出できにくい状況にあります。そこで、今回はフィルタの濾過効率を仮定して精密フィルタの設置がなかった場合の汚染度を求めました。その結果、精密フィルタが設置されている状況ではNAS級と非常に清浄な状態に保持されていますが、精密フィルタの設置がなかった場合、計算上ではNAS級ないしNAS級になることが分かりました。以上のことから、系統内で摩耗が発生している可能性も考えられました。は、油の粘度、油中のスラッジの発生量を判断パラメータに、粘度、全酸価、IR、RBOTで評価します。分析の結果、油の粘性を示す粘度は、mm/sと新油値mm/sに比較した粘度変化率は-.％とほぼ変化はなく、油中のスラッジの発生量を示す全酸価は、新油値のに比較して変化のないと劣化は確認されなかった。さらにはIRの結果でも油が劣化した場合に発生するカルボン酸の発生も確認されず、酸化防止剤の残存量を示すRBOTは、限界値minに比較して、十分に残量があるminであった以上のことから、潤滑油の劣化は確認されませんでした。結論FDFの油圧上昇による計器破損の原因お客様からご提供いただいた情報から推定される原因は、以下の点です。配管の異常振動が発生した箇所がμmの精密フィルタの直前に位置するアキュムレータ近傍の配管で発生していることから、精密フィルタの目詰まりにより油圧の上昇が発生した。制御油圧力計でハンチングが確認されていることから、精密フィルタから制御油導入部の間で異常な圧力上昇が発生した。このハンチングの発生原因は、以下のふたつが考えられます。フラットベアリングと可変ディスクの摺動部でスティックスリップが発生し摩擦力の変動により油圧の圧力変動につながった動翼軸受の動作障害が発生のフィルタの目詰まりは、油中のスラッジ、摩耗粒子などのコンタミナントの増加が原因となる場合が比較的多くみられますが、本設備では精密なフィルタの設置があり、常時フィルタリングが行われているため、発生したコンタミナントがフィルタの捕捉されてしまい、油を分析しても検出されない可能性が高いと思われます。今回の分析結果でも、計数汚染度がNAS級、重量汚染度が.mg/mlと非常に清浄であり、発生したコンタミナントは、精密フィルタに捕捉されたものと思われます。が原因で発生している場合、油分析からは確認することができないため、点検が必要になります。継続運転の可能性および汚染度の各データは全て良好の範囲にあり、油そのものは継続使用可能と思われますが、上記およびが原因で発生していた場合、再発する可能性があるため、さらなる原因調査が必要です。発生原因は、精密フィルタの目詰まりなどの油の原因とフラットベアリングと可変ディスクの摩擦の増大などの機械的な原因が考えられます。まずは、精密なフィルタの目詰まりの原因を確認するため、μmフィルタの目詰まりが発生していないか、また、目詰まりを引き起こしているとすれば、その原因物質を特定する必要があると判断します。フィルタの目詰まりの有無を確認するには、μmフィルタまたはその付着物と、μmフィルタ直前の配管から採取した油をご提供下さい。一方、フィルタの目詰まりではないことが確認された場合は、制御機構の異常の有無を確認する必要があり、点検が必要と思われます。
報告№107-6019 報告№107-6536 | 分析№107-01038 分析№107-01096 | 107-01096 | 主機は、約ヶ月間停止しているが、圧油ポンプ稼動中に採油を実施した。現在の油の状態を確認する。精点Aを実施した結果、全てのデータが良好であることから、この油は継続使用可能であり、潤滑状態も正常と判断します。尚、RBOTが前回に比較し、min上昇したのは、年月日にL新油の補充をしたためです。今後は、今回のRBOT値によりデータ管理を行います。
報告№105-6050 報告№105-0421 | 分析№105-01529 分析№105-02809 | 105-02809 | 分析の結果、局部的な油膜切れにより発生する摩耗粒子が比較的多く確認されました。本試料油の採油箇所は、下部廃油口からの採油であり、そのため底部に沈降した粒子を採取している可能性があります。今回のデータに局部的な油膜切れにより発生する摩耗粒子が比較的多く観察されたのは、この採油箇所の影響があるものと思われましたが、これらのことを考慮したとしても、潤滑状態に懸念のある摩耗粒子が観察されている事から、念のため、ヶ月後に再度分析を実施し、摩耗の進行があるか、或いは、安定しているのかの確認を推奨します。これらのことは、異常摩耗の早期発見パラメータであるフェログラフィーの.と良好の範囲にあること摩耗粒子形態観察の結果、マイルドな摩耗状態で発生する微小な摩耗粒子が支配的であるものの、シビア粒子も観察されていることSOAPの結果、鉄が検出されたこと以上のことから判断しました。
報告№106-6017 報告№106-6077 | 分析№106-00289 分析№106-01785 | 106-01785 | 初期試験を実施した結果、計数汚染度がNAS級と初期値としてはやや高い値でした。SOAPの錫濃度がppm、D－SOAPの錫濃度がppm検出されたことから、汚染度が高い原因は、軸受メタルの摩耗によるものと考えられました。今回のSOAPの錫濃度から軸受メタルの平均的な摩耗深さを下式及びにより求めた結果、摩耗深さは.μmとなりました。 ・式 ・式 メタル表面粗さの初期値をsと仮定すると平均的な摩耗深さは分の未満であることから、現在のところ、継続使用可能と判断します。但し、このまま継続して摩耗が進行した場合、初期の錫濃度をとして平均的な摩耗深さがメタルの表面粗さμmに到達する時期を計算した結果、年月と予測されました。今後、摩耗が進行するのか、或いは、安定するのかを確認するために、ヶ月毎にあと回、精点Bを実施し、摩耗の進行状況を確認されることを推奨します。
報告№109-09136 報告№111-00497 | 分析№109-001160 分析№111-002285 | 111-002285 | 潤滑油は継続使用可能な状態にあると判断します。粘度、全酸価、IR、RBOTの各データは良好でした。油の余寿命は、使用油の使用期間または使用時間が不明であったため、ご依頼の油の余寿命に関する検討は行えませんでした。ただし、分析の結果で新油値がminであったことから、使用期間を仮にヶ月間と仮定すれば余寿命は十二分にあると言えます。可能であれば、使用期間、あるいは使用時間の情報をご提供下さい。水分は良好でした。
報告№101-0209 報告№101-0209 | 分析№102-01925 分析№102-01925 | 101-01925 | 分析の結果、油劣化とスラッジの発生が確認されました。このスラッジは主機起動時にスラストメタル表面で摩擦係数を上昇させ、起動トルクを増大させるため、起動渋滞の原因になります。起動渋滞の予防措置として除去されることを推奨します。除去方法は、このスラッジを溶解・分解し無害化する当社製清浄分散剤TS－の投与が有効です。本試料油を使用し、溶解・分散効果を確認した結果、下表に示す通り、TS－を％投与することで％のスラッジが除去されます。表TS－混合試験混合割合 重量汚染度 除去率÷混合前× 混合前 混合後 全酸価が.mgKOH/gと高く、IRで油劣化の兆候を示すカルボン酸の吸収が確認されたことから、油が劣化しつつあることが確認されました。粘度は良好と判断します。粘度は.mm/sと新油値mm/sに比較して、粘度変化率は％で、当社推奨の管理目安である±％以内にあり、良好と判断します。水分は良好と判断します。水分はppmと当社推奨の管理目安の以下であり、良好と判断します。全酸価が.mgKOH/gと高く、油が劣化していることが確認されました。全酸価は.mgKOH/gと新油値.mgKOH/gに比較して高く、油が劣化しつつあることが確認されました。IRの結果、油劣化の兆候を示すカルボン酸の吸収が確認されました。IRの結果、油劣化の兆候を示すカルボン酸の吸収が確認されました。重量汚染度が当社推奨の管理限界値を大きく超えており、光学顕微鏡写真に示すように茶色のスラッジが確認されました。計数汚染度は良好と判断します。計数汚染度はNAS級と当社推奨の限界値のNAS級に比較して清浄でした。重量汚染度がmg/mlと当社推奨の管理限界値を大きく超えていました。重量汚染度はmg/mlと当社推奨の管理目安のmg/mlを大きく超えていました。機器の潤滑状態軸受の潤滑状態は正常と判断します。SOAPの結果は良好です。SOAPの結果、外部から混入したと思われるナトリウムがpp検出されました。D－SOAPの結果は良好です。外部から混入したと思われるナトリウムが僅かに検出されました。フェログラフィーの結果は良好です。摩耗の過酷度を示すフェログラフィーのIs値がのマイナス乗と低く、且つ、正常な潤滑状態で発生するμm未満のラビング粒子、切削粒子、外部から混入した砂が若干見られたものの、軸受の潤滑状態は良好と判断します。
報告№101-6113 | 分析№101-01284 | 101-01284 | 精点Aを実施した結果、重量汚染度を除く項目は良好であった。重量汚染度が、mg/mlと当社推奨の管理限界値を超えていた。重量汚染度が管理限界を超えた原因は、D－SOAPの結果で、油の添加剤成分の亜鉛がppmと非常に多く検出されており、添加剤に使用されている亜鉛が劣化した結果、スラッジが増加したためによるものと考えられた。このスラッジは粘着性があり、発電機起動時の軸受回転トルクを増大させ起動開度の増大や、起動障害にいたる場合があるため、除去することが必要と考えられます。除去方法は、貴工務所管内をはじめ、他店所でも数多く実績のある当社製清浄分散剤TS－の投与と濾過を推奨します。尚、SOAPの結果、主に酸化防止剤として添加している亜鉛が前回から今回までの年間でppmからppmへ%減少しています。今後、酸化防止剤の減少傾向が早まる場合がありますので年に度RBOT、SOAP、全酸価、IRを実施し、酸化防止剤の減少速度を確認されることを推奨します。
報告№105-0031 | 分析№105-00239 | 105-00239 | 臨時分析・濾過前の試料油を分析した結果、・計数汚染度が、前回に比較してNAS級からNAS級にランク上昇していました。・D－SOAPの結果、前回濾過後に比較して錫濃度が増加していました。軸受メタルの摩耗の進行が懸念されます。障害発生の弊害を勘案の上、ヶ月以内に再度分析を実施し、汚染状況及び摩耗の進行状況を確認されることを推奨します。
報告№109-09541 報告№109-09541 | 分析№109-003345 分析№109-003345 | 109-003345 | 結論対象設備の潤滑状態は良好な状態であるものの、潤滑油は粘度の低下が確認されており、以下の対策が必要です。粘度が低下していることから、油膜切れなどによる摩耗の発生を予防するため、更油を計画されることを推奨します。
報告№100-0275 | 分析№100-03430 | 10003430 | 本試料油は継続使用可能と判断します。を確認するために、粘度、水分、全酸価を実施した。その結果、以下のことが確認されました。粘度は良好。粘度はmm/sと新油値のmm/sに比較して、粘度変化率は％と当社推奨管理値の％以下であり、良好と判断します。水分は良好。水分はppmと当社推奨管理値の以内にあり、良好と判断します。全酸価は良好。全酸価は.KOH/gと新油値の.mgKOH/gに比較して変化はなく、良好と判断します。IRは良好。IRの結果、油劣化の兆候を示すカルボン酸は確認されず、良好と判断します。機器の潤滑状態コロ転動面の性状は良好と推定された。 分析項目 号E－ 号E－ 比較 計数汚染度 ～ ～ ～ . ～ . 以上 -- 重量汚染度 . . 鉄濃度 SOAP D-SOAP . ロールの表面写真 EMBEDWord.リンicture.H年実施した号E－ロｰルの表面写真 H年月実施した号E－ロールの表面写真 ※計数汚染度の単位：個/mlベアリング表面のフレーキングの程度は軽度であったと考えます年に実施した石炭ロールミル軸受診断と潤滑油分析の結果と今回データを比較検討した結果、上写真及び上表に示す通り、計数汚染度の～μm及び～μmを除く、データがやや高い値になっていました。この要因は、フェログラフィーの結果、ベアリング寿命の指標となるフレーキングにより発生した摩耗粒子が多く見られることから、ベアリング軌道面及び転動面でフレーキングが発生しているものと考えられました。従いまして、既に交換したベアリング表面にはフレーキングの痕跡が見られたものと考えます。但し、今回同時に分析を実施しているロールに比較して、各データが低く、フレーキングの程度は軽度であったと考えます。更に、全酸価が正常値であることからも、振動、過荷重等の影響による油温の上昇がなかったことが想像でき、軸振動はロールに比較して、小さかったものと考えられます。
報告№107-6000 報告№107-0010 | 分析№107-00010 分析№107-00039 | 107-00039 | 前回の分析でスラッジが確認された。スラッジの発生原因を確認する。分析の結果、D－SOAPの結果で油の添加剤成分である亜鉛が検出されたことから、前回の分析でスラッジが確認された原因は、油の添加剤成分の析出により発生したものと考えられました。このスラッジは粘着性があり、バルブ類の動作障害の原因になるため除去する必要があります。除去方法は、当社製清浄分散剤TS－の投与と濾過を実施することを推奨します。一方、を示す粘度、水分、全酸価、IRの各データは良好であることから、この油は継続使用可能と判断します。又、異常摩耗の早期発見パラメータであるフェログラフィーのIs値が.と良好の範囲にあることから、潤滑状態も正常と判断します。
報告№107-4543 報告№107-4543 | 分析№107-02132 分析№107-02153 | 107-02153 | トライボ診断の結果、全てのデータが良好であることから、この油は継続使用可能と判断します。は良好と判断します。粘度は良好。粘度はmm/sと新油値mm/sに比較して、粘度変化率は-％で、当社推奨の管理限界値である±％以内にあり、良好と判断します。粘度はmm/sでした。粘度はmm/sでした。粘度指数はでした。粘度指数はでした。水分は良好。水分は.ppmと当社推奨の管理限界値の以下であり、良好と判断します。全酸価は良好。全酸価はmgKOH/gと新油値mgKOH/g以内であり、良好と判断します。
報告№109-09249 報告№112-00274 | 分析№109-001747 分析№112-001105 | 112-001105_date121024 | 潤滑油および軸受は継続使用可能な状態にあると判断します。但し、今後も摩耗の進行を傾向監視するため、以下の対策を推奨します。定期的な分析凝着摩耗の進行を監視するため、定期的に分析を実施し、分析データによる摩耗の進行状況を確認することを推奨します。軸受メタルの情報提供本設備がすべり軸受である場合、今後軸受メタルの摩耗が進行すると、摩耗程度を評価する必要がありますので、次回分析時には、メタルサイズ、回転数、直近のメタル交換からの運転時間をお知らせください。はフェログラフィーおよびSOAP／D-SOAPの結果から総合的に判断した結果、やや厳しい状態にあると考えられます。フェログラフィー【定量分析：Is値】Is値は異常摩耗の早期発見パラメータのつで、摩耗粒子を定量化するために用います。今回のIs値はの乗とやや高い値でした。フェログラフィー【定性分析：摩耗粒子および摩耗形態観察】分析結果から比較的多く観察された粒子は、以下の通りでした。正常な摩耗粒子・潤滑状態が正常なマイルド摩耗により発生。シビア粒子・潤滑状態がやや厳しい凝着摩耗により発生。金属潤滑部が局部的に油膜切れを起していると考えられます。黒錆・潤滑状態がやや厳しい凝着摩耗により発生。金属接触が厳しく、且つ、高い摩擦熱が発生していると考えられます。Iカップリング発光分光分析【SOAP／D-SOAP】検出された金属元素から発生箇所を推定すると、以下の通りでした。鉄、銅、アンチモン、錫・軸受等カルシウム、バリウム、ケイ素、ナトリウム・外部混入異物水分、汚染度物重量は良好でした。汚染粒子数はNAS級とやや高い値でした。フィルタ表面の異物観察で金属片、鉄錆、砂等が観察されたことから、汚染度が高い要因は、摩耗と外部混入異物の影響と思われます。．粘度、全酸価、酸化安定度、有機物・有機化合物の各データは良好でした。分析結果特性低下特性低下に係るパラメータの分析結果は良好と判断します。粘度粘度はmm/sと新油値mm/sに対する粘度変化率は-％で、当社推奨の管理限界値である±％以内にあり、良好と判断します。全酸価添加油の全酸価は、油メーカによって初期値が違うため統一した管理基準を設定するのが困難であることから、当社では管理限界値を設定しておらず、新油分析値との比較及び他の分析項目の結果より全酸価の状態判断を行います。その結果、全酸価は.mgKOH/gと新油値.mgKOH/g以下にあることから、良好と判断します。酸化安定度酸化安定度はminであり、当社推奨の管理限界値のmin以上であることから良好と判断します。有機物・有機化合物有機物・有機化合物は、IRチャートによる新油分析値との比較の結果、cm-付近に劣化の兆候を示すカルボン酸の吸収が確認されていないことから、良好と判断します。色相はLでした。汚染に係るパラメータの分析結果は、汚染粒子数はやや高い値でした。水分は.ppmであり、当社推奨の管理限界値の以下であることから良好と判断します。汚染粒子数はNAS級であり、当社推奨の管理限界値のNAS級以下であるものの、やや高い値でした。汚染度物重量は.mg/mlであり、当社推奨の管理限界値のmg/ml以下であることから良好と判断します。摩耗フェログラフィーによる摩耗粒子の観察の結果、潤滑状態が正常な場合に発生する摩耗粒子、金属潤滑部が局部的に油膜切れを起して発生するシビア粒子、金属接触が厳しく、且つ、摩擦熱が高い場合に発生する黒錆が比較的多く観察されました。異常摩耗の早期発見パラメータであるフェログラフィーのIs値がの乗とやや高く、摩耗粒子の形態観察の結果、潤滑状態が正常な場合に発生する摩耗粒子、金属潤滑部が局部的に油膜切れを起して発生するシビア粒子、金属接触が厳しく、且つ、摩擦熱が高い場合に発生する黒錆が比較的多く観察されました。金属濃度SOAP法により金属濃度を測定した結果、潤滑箇所で発生する金属接触よって検出される錫がppm、外部から混入したと思われるバリウムがppm、ケイ素がppm検出されました。金属濃度D-SOAP法により金属濃度を測定した結果、潤滑箇所で発生する金属接触によって検出される鉄が、銅が、アンチモンが、錫がppm、外部から混入したと思われるカルシウムが、バリウムが、ナトリウムが検出されました。
報告№109-09136 報告№111-00053 | 分析№109-001160 分析№111-000161 | 111-000161 | 更油からの使用時間をもとに潤滑油の余寿命を評価したところ、潤滑油は次回定検まで使用可能と判断できました。次回定検時に更油を実施しない場合は、酸化安定度を知るための分析を実施し、余寿命を確認することを推奨します。酸化安定度はminであり、当社推奨の管理限界値のmin以上であることから、良好と判断します。
報告№109-09136 報告№114-00050 | 分析№109-001160 分析№114-000143 | 114-000143 | 分析の結果、油の劣化は確認されていないものの、計数汚染度がNAS級以上と高く、IRで新油のスペクトルと一致しない吸収が確認されています。汚染度の改善と異種油の混入の有無を確認することが必要と思われます。減速機分析の結果、減速機は継続使用可能な状態にあると判断します。但し、将来的な摩耗進行の有無を確認するためにも傾向監視を継続することが有効です。更油油中の汚染物がギヤ歯面や軌道面に噛み込み摩耗が進行することが懸念されるため、更油を推奨します。定期的な分析今後の進行が懸念される疲労摩耗の推移を監視するため、定期的な分析実施を推奨します。異種油混入の確認IRで新油のスペクトルと一致しない吸収が確認されていることから、異種油の混入がないか確認することを推奨します。分析結果減速機の摩耗状態異常摩耗の早期発見のパラメータであるIs値は、レベルと低い値です。フェログラフィーで観察された代表的な粒子は、以下の通りです。正常な摩耗粒子・潤滑状態が正常なマイルド摩耗により発生。疲労摩耗粒子・繰返し応力による金属疲労で発生。大型化するとフレーキングおよびスポーリングの発生が懸念されます。観察された粒子を電子顕微鏡・X線マイクロアナリシスで詳細に分析した結果、粒子には鉄、クロム、マンガン、モリブデンが比較的多く含まれており、成分割合から粒子はギヤ歯面から発生していると推定されます。計数汚染度はNAS級以上と当社推奨の管理限界値を超えています。フィルタグラムで金属片、鉄錆、砂等が観察されたことから、汚染度が高い要因は、摩耗と外部混入異物の影響と思われます。粘度、水分、酸価の各データは良好です。IRの結果、新油のスペクトルと一致しない吸収が確認されていることから、異種油の混入がないか確認する必要があります。
報告№109-09136 報告№110-00326 | 分析№109-001160 分析№110-001418 | 110-001418 | 摩擦面で発生している摩耗の形態や潤滑状態は、フェログラフィーで得られた摩耗粒子の観察結果から評価します。同法は、摩耗粒子を含んだ試料油を磁力で油と粒子とに分離する技術で、分離された摩耗粒子を解析することによって潤滑状態の健全性や摩耗粒子の発生原因を診断するものです。摩耗粒子と摩耗形態観察された粒子は、潤滑状態が正常な場合に発生する摩耗粒子でした。以上から、潤滑部で発生している摩耗は正常なマイルド摩耗であることが分かりました。潤滑状態異常摩耗の早期発見パラメータとして摩耗粒子を定量化して評価するフェログラフィーのIs値は、潤滑状態が正常であるのマイナス乗となっていました。汚染度水分濃度は、前回同様に管理基準以内にあり良好でした。粘度、全酸価、RBOTの各データは、前回同様に管理基準以内にあり良好でした。本試料油は、機器停止中に油タンクドレン弁から採油されています。ドレン弁の汚染度は、一般的に高く、尚且つ、機器が停止している状態では、油槽内で撹拌がなくなり固形物が沈降するため、油中汚染度は更に高くなると推定されます。このような悪条件にもかかわらず、今回の分析結果は全て良好であり、異常なデータは見られませんでした。したがって、潤滑油および軸受は継続使用可能な状態にあると判断します。なお、今後の採油は、極力停止直後の油槽中層部から実施されることを推奨します。
報告№109-09584 報告№109-09584 | 分析№109-003598 分析№109-003598 | 109-003598 | を示す水分、全酸価の各データは良好でした。粘度は.mm/sと新油値mm/sに比較して、粘度変化率は-％で、前回同様に当社推奨の管理限界値である±％を超えていました。今後、粘度の低下により油膜切れが発生し、金属接触が発生することが懸念されます。泡立ち試験の結果は、-と新油値が-であるのに比較して高い値となっていたことから消泡性能が低下していることが分かりました。潤滑状態の異常の早期発見パラメータである潤滑状態指数は、のマイナス乗と濾過設備のない機器であれば正常な潤滑状態にあると判断できます。・消泡性能の低下消泡性の性能が低下していることが確認されたことから、今後の使用状況によっては油の酸化劣化が進行したり、ギヤ歯面およびベアリング軌道面で油膜切れが発生したりする場合があるため、消泡剤の添加による消泡性能の改善など何らかの対応が必要になると思われます。・潤滑状態濾過設備のない機器であれば正常な潤滑状態にあると判断できますが、当該機の潤滑系にはフィルタが設置されているため、別紙インライン・オフラインフィルタの影響に示すとおり、潤滑状態が異常となり大型の摩耗粒子が発生したとしても、粒子の大部分が捕捉されてしまい正常な潤滑状態にあると誤認してしまう可能性があります。このようなフィルタの影響を考慮に入れたLCインデックスは、前回がの乗であったものが、今回は桁上昇し摩耗がやや厳しい状態に分類されるの乗となりました。前回採油から今回採油まで運転状態に大きな変化がないとすれば、桁の上昇は摩耗が進行していることを示しています。結論粘度および消泡性能の低下が確認されたものの、潤滑油、ギヤおよび転がり軸受は、継続続使用可能な状態にあると思われます。尚、今後は障害予防を目的に以下の対策を推奨します。粘度の低下が確認されたことから、更油を推奨します。運転条件によってはさらに摩耗の進行が速まる場合も想定されるため、今後は潤滑油の分析に加えてフィルタ付着物の分析を実施し、異常な摩耗状態発生の有無を精密に確認することを推奨します。消泡性能の改善は、添加する消泡剤の効果をテストにより確認する必要がありますので、必要な場合は当社営業担当者までお知らせ下さい。粘度は当社推奨の管理限界値を超えていました。泡立ち試験の結果、消泡性能が低下していることが確認されました。粘度粘度は.mm/sと新油値mm/sに比較して、粘度変化率は-％で、当社推奨の管理限界値である±％を超えていました。粘度粘度は.mm/sでした。粘度指数粘度指数はでした。泡立ち試験泡立ち試験は-と新油に比較して高い値でした。水分は.ppmと当社推奨の管理限界値の以下であり、良好と判断します。全酸価全酸価は.mgKOH/gと新油値mgKOH/gに比較して高いものの、IRの結果で油劣化の兆候を示すカルボン酸の吸収が確認されていないことから、良好と判断します。機器の潤滑状態精密な濾過設備がない機器であれば、潤滑状態指数は正常の範囲にあると判断します。潤滑状態指数異常摩耗の早期発見パラメータである潤滑状態指数がのマイナス乗と精密な濾過設備がない機器であれば、潤滑状態指数は正常の範囲にあると判断します。
報告№107-0522 報告№107-0522 | 分析№107-03030 分析№107-03030 | 107-03030 | トライボ診断を実施し、、汚染状態、潤滑状態を確認する。分析の結果、全てのデータが良好であることから、この油は継続使用可能であり、潤滑状態も正常と判断します。は良好と判断します。粘度は良好と判断します。粘度はmm/sと新油値mm/sに比較して、粘度変化率は-.％で、当社推奨の管理限界値である±％以内にあり、良好と判断します。水分は良好と判断します。水分はppmと当社推奨の管理限界値の以下であり、良好と判断します。全酸価は良好と判断します。全酸価は.mgKOH/gと新油値に比較して高い値を示しているものの、IRの結果で油劣化の兆候を示すカルボン酸が確認されていないことから、良好の範囲にあると判断します。IRの結果、良好と判断します。IRの結果、油劣化の兆候を示すカルボン酸の吸収が確認されていないことから、良好と判断します。は良好と判断します。計数汚染度は良好と判断します。計数汚染度はNAS級と当社推奨の管理限界値のNAS級以内であり、良好と判断します。重量汚染度は良好と判断します。重量汚染度は.mg/mlと当社推奨の管理限界値のmg/ml以内であり、良好と判断します。機器の潤滑状態SOAPによる油中金属濃度を測定した結果、軸受の摩耗を示す錫が微量検出されました。SOAPによる油中金属濃度を測定した結果は良好です。SOAPによる油中金属濃度を測定した結果、オイルリングの主成分である銅、亜鉛がppm検出されました。SOAPによる油中金属濃度を測定した結果、軸受の摩耗を示す錫が微量検出されました。SOAPによる油中金属濃度を測定した結果、オイルリングの主成分である銅が、軸受の摩耗を示す錫が、亜鉛が、外部から混入したと思われるカルシウムが、ナトリウムが検出されました。フェログラフィーの結果は良好です。異常摩耗の早期発見パラメータであるフェログラフィーのIs値がのマイナス乗と良好の範囲にあり、潤滑状態正常と判断します。
報告№108-0457 報告№108-0457 | 分析№108-03119 分析№108-03121 | 108-03121 | 、軸受の潤滑状態を確認する。今回の採油は、対象設備の停止中にドレンプラグから実施しているため、油循環中に採油した場合に比較し、油中粒子の沈降の影響を受け、分析データが高濃度に出る可能性があります。今回の分析は以上のことを踏まえて結果を検討します。を示す粘度、水分、全酸価、RBOTの各データは良好であることから、この油は継続使用可能と判断します。軸受の潤滑状態異常摩耗の早期発見パラメータであるフェログラフィーのIs値がの乗とやや高く、摩耗粒子の形態観察で異物の噛み込みなどで発生する切削粒子、金属接触が厳しい場合に発生するシビア粒子がやや多く観察されたことから、転がり軸受の潤滑摺動面で発生している摩耗形態は切削摩耗と凝着摩耗の混在であることが確認できました。摩耗形態の中でも特に切削摩耗は、異物が混入していない状態に比較して摩耗進行速度が速く注意が必要で、切削摩耗が観察された場合の軸受寿命は、分の程度に低下することが知られていることから、今後の摩耗進行には十分な注意が必要です。今後、さらに摩耗が進行し転がり軸受の寿命の指標となるフレーキングに進展することが懸念されるため、定期的に分析を実施し、摩耗の進行状況を監視することを推奨します。次回採油時期は、今回の採油から時間以上経過して採油を実施すれば、理論的には摩耗の進行状態の確認ができますので、この経過時間を参考に検討されることを推奨します。尚、次回の採油は、粒子の沈降の影響を少なくすることが重要であり、そのため油中粒子が均一な分散状態で実施されることを推奨します。
報告№104-8044 報告№104-0326 | 分析№104-02040 分析№104-02304 | 104-02304 | 本試験は、平成年月に潤滑油を取り替えた際に、年間使用した潤滑油が変色していたため変色原因を調査するために分析を実施しました。分析の結果、計数汚染度がNAS級以上と当社推奨の管理限界値を超えていました。摩耗粒子形態観察及び光学顕微鏡写真に見られように、外部から混入した鉄錆・砂が多く観察されました。油劣化の兆候を示す全酸価は、.mgKOH/gと新油値.mgKOH/gに比較して変化はなく、IRの結果、カルボン酸の吸収が確認されていないことから、油の劣化は確認されませんでした。但し、IRチャートに示す通り、新油に比較してcm-付近に酸化防止剤のピークが確認されなかったことから、酸化防止剤が消耗していることが判りました。これらのことから、油が変色した原因は、酸化防止剤が消耗し、基油の劣化に進行する前の状態であった可能性が考えられます。今後、更油を延伸化するためには、）冷却効果の改善）熱安定性の優れたタービン油に油種を変更するなどの対策が必要と考えられます。一方、SOAPの結果、ケイ素がppm検出されました。このケイ素は、油の添加剤の消泡剤の主成分ですが、通常、消泡剤のケイ素は～程度ですので、今回検出されたケイ素は消泡剤の可能性も考えられます。ケイ素は、砂の主成分ですがフェログラフィーでは砂が観察されているため、外部から混入した砂の可能性も考えられます。シリコングリースをシール部に塗布している場合、このシリコングリースが潤滑油に混入している可能性が考えられます。以上のことから、ケイ素が検出されたのは、～の可能性があります。消泡剤の投入、シリコングリースを使用している箇所があるかについてご確認下さい。尚、主機停止中にドレンから採油を実施しているため、油循環中の採油に比較して油中粒子が沈降して高濃度になっている部分を採油していると考えられます。したがって、油が循環している状態で採油を実施した場合に比較して、分析データが高くなり、異常な状態と判断してしまう可能性がありますので、今後の採油は、停止直後、或いは、油循環中に採油を実施されることを併せて推奨します。
報告№102-4072 | 分析№102-03083 | 102-03083 | 分析の結果、全てのデータが良好であることから、空気圧縮機の構成部品であるクランクメタル、ピストンメタル、クランク軸端軸受、シリンダライナ、及び、ピストンリング各部の潤滑状態は正常な状態あると判断します。これらのことは、SOAP／D-SOAPで鉄及び銅が検出されているものの、異常摩耗の早期発見パラメータであるフェログラフィーのIs値がの乗と良好の範囲にあり、摩耗粒子の形態観察の結果、マイルドな摩耗状態で発生する小さな粒子が支配的であることから判断しました。尚、を示す粘度、水分、全酸価、IRの各データが良好であることから、本試料油は継続使用可能と判断します。
報告№107-4545 報告№109-09439 | 分析№107-02185 分析№109-002761 | 109-002761 | 前回に比較してを示す粘度、水分、全酸価の各データに変化はなく、良好でした。潤滑油は継続使用可能な状態にあると判断します。は良好と判断します。粘度粘度は.mm/sと新油値.mm/sに比較して、粘度変化率は-.％で、当社推奨の管理限界値である±％以内にあり、良好と判断します。粘度粘度はmm/sでした。粘度指数粘度指数はでした。水分はと当社推奨の管理限界値の以下であり、良好と判断します。全酸価全酸価は.mgKOH/gと新油値.mgKOH/gに比較して高いものの、IRの結果で油劣化の兆候を示すカルボン酸の吸収が確認されていないことから、良好と判断します。
報告№108-0075 報告№108-0089 | 分析№108-00429 分析№108-00507 | 108-00507 | 分析の結果、前回に比較して、シリンダ内部などの摺動面の摩耗進行が確認されました。今後更に摩耗が進行することが懸念されるため、濾過を実施することを推奨します。一方、を示す粘度、水分、全酸価、IRの各データが良好であることから、この油は継続使用可能と判断します。これらのことは、前回に比較して計数汚染度がNAS級からNAS級にランク増加し、当社推奨の管理限界値を超えていたこと異常摩耗の早期発見パラメータであるフェログラフィーのIs値がの乗とやや高く、摩耗粒子の形態観察でμm未満の鉄系摩耗粒子、金属接触が厳しい場合に発生するシビア粒子、金属接触が厳しく、且つ、摩擦熱が高い場合に発生する黒錆がやや多く観察されたことSOAP／D－SOAPの結果、鉄および銅が検出されたこと以上のことから判断しました。
報告№109-09136 報告№111-00243 | 分析№109-001160 分析№111-001187 | 111-001187 | 潤滑油および対象設備は継続使用可能な状態にあると判断します。前回に比較してSOAP／D－SOAPの結果で、鉄および錫濃度に大きな変化はなく、異常摩耗の早期発見パラメータであるフェログラフィーのIs値がのマイス乗と良好でした。前回に比較して計数汚染度はNAS級からNAS級にランク減少し、良好でした。前回同様に粘度、水分、全酸価、IR、RBOTの各データは良好でした。尚、別紙RBOTの減少傾向から油の余寿命を求めた結果、本試料は直近の更油から起算して稼働日数が年月まで使用可能であることが分かります。
報告№109-09136 報告№110-00330 | 分析№109-001160 分析№110-001486 | 110-001486 | は、油の粘度、油中のスラッジの発生量を判断パラメータに、粘度、全酸価、IR、RBOTで評価します。分析の結果、油の粘性を示す粘度は、新油値の.mm/sに比較して粘度変化率が-％のmm/sとほぼ変化はなく、また油中のスラッジの発生量を示す全酸価は、新油値の.mgKOH/gに対して.mgKOH/gと大きな変化が見られず劣化は確認されなかった。さらにはIRの結果でも油が劣化した場合に発生するカルボン酸の発生も確認されず、酸化防止剤の残存量を示すRBOTは、限界値minに比較して、十分に残量があるminであった以上のことから、潤滑油の劣化は確認されませんでした。一方、油中の水分を計測した結果、水分はと新油と同等であり継続使用可能な状態にあることが確認されました。潤滑油は継続使用可能な状態にあると判断します。
報告№106-0209 報告№106-4546 | 分析№106-01157 分析№106-01181 | 106-01181 | メーカ推奨の潤滑油取替期間は年であるのに対して、現在の潤滑油取替インターバルは年となっている。更油から今回採油まで年使用している潤滑油に異常がないかを確認する。分析の結果、全てのデータが良好であることから、この油は継続使用可能であり、潤滑状態も正常と判断します。尚、主機停止中に油槽中層部から採油を実施している場合、油循環中の採油に比較して油中粒子が沈降して低濃度になっている部分を採油していると考えられます。このような場合、油が循環している状態で採油を実施した場合に比較して、分析データが低くなり、潤滑状態に異常の兆候があった場合に見落としてしまう可能性があります。今後の採油は、停止直後、或いは、油循環中に採油を実施されることを推奨します。
報告№106-0227 報告№106-0502 | 分析№106-01279 分析№106-02879 | 106-02879 | 濾過前の試料油を分析した結果、計数汚染度が前回NAS級から、今回NAS級に約年ヶ月でランク上昇しました。摩耗粒子形態観察およびフィルタ写真の結果、鉄錆、砂が観察されているため、汚染度が上昇した要因は、外部から混入したと思われる異物によるものと考えられます。但し、潤滑異常の早期発見パラメータである摩耗過酷度を示すIs値がの乗と非常に良好の範囲にあることから、潤滑状態は良好な状態にあると判断します。
報告№106-0051 報告№106-0051 | 分析№106-00283 分析№106-00283 | 106-00283 | 分析の結果、全てのデータが良好であることから、この油は継続使用可能と判断します。は良好と判断します。粘度は良好と判断します。粘度はmm/sと新油値mm/sに比較して、粘度変化率は-.％で、当社推奨の管理限界値である±％以内にあり、良好と判断します。水分は良好と判断します。水分はppmと当社推奨の管理限界値の以下であり、良好と判断します。全酸価は良好と判断します。全酸価は.mgKOH/gと当社推奨の管理限界値の.mgKOH/g以内にあり、良好と判断します。IRの結果、良好と判断します。IRの結果、油劣化の兆候を示すカルボン酸の吸収が確認されていないことから、良好と判断します。は良好と判断します。計数汚染度は良好と判断します。計数汚染度はNAS級と当社推奨の管理限界値のNAS級以内であり、良好と判断します。重量汚染度は良好と判断します。重量汚染度は.mg/mlと当社推奨の管理限界値のmg/ml以内であり、良好と判断します。機器の潤滑状態機器の潤滑状態は正常と判断します。SOAPの結果は良好です。SOAPの結果、金属元素は検出されませんでした。D－SOAPの結果は良好です。D－SOAPの結果、外部から混入したカルシウムが検出されました。フェログラフィーの結果は良好です。異常摩耗の早期発見パラメータであるフェログラフィーのIs値が.と良好の範囲にあり、潤滑状態は良好と判断します。
報告№109-09094 報告№110-00147 | 分析№109-000929 分析№110-000585 | 110-000585 | ちょう度値はと新グリース値に比較して上昇し、当社推奨の管理上限値であるを超えていることから、軟化していることが分かりました。軟化したグリースを使用した場合、グリースの漏洩や軸受等で油膜切れが発生することが懸念されます。有機物・有機化合物試験で検出されたピークには新グリースと異なるピークが検出されました。グリースが軟化していたため、以下の対策が必要です。グリースを交換されることを推奨します。なお、IRの結果で新油と異なるピークが確認されたことから、グリース名が違うか、或いは、異種グリースが混入した可能性が考えられますので、確認する必要があります。≪状態監視とパラメータ≫分析の目的および各分析のパラメータは以下の通りです。特性低下目的：グリースの分析結果から、グリースの物理的性状や劣化傾向などを確認する。全酸価JISK赤外線吸収スペクトルJISKちょう度JISK滴点JISK摩耗目的：グリース中の摩耗粒子を分析する事により、回転・摺動部の潤滑状態、摩耗劣化の程度、余寿命などを解析する。摩耗診断電子顕微鏡観察JISKX線マイクロアナリシス油中金属濃度）JISK≪分析結果≫特性低下全酸価：良好全酸価.mgKOH/gは新油値の.mgKOH/gに比較し高くはあるものの、有機物・有機化合物試験の結果で油劣化の兆候を示すカルボン酸の吸収が見られないことから問題は無いと判断します。赤外線吸収スペクトル：良好ちょう度：要処置ちょう度値はと当社推奨の管理上限値であるを超えていました。滴点：良好滴点はと当社推奨の管理限界値であるから以内に留まっています。摩耗摩耗診断電子顕微鏡観察・X線マイクロアナリシス：今回は実施していません。油中金属濃度：今回は実施していません。
報告№108-0202 報告№108-0202 | 分析№108-01472 分析№108-01472 | 108-01472 | 分析の結果、前回に比較して摩耗は安定していると判断します。これらのことは、前回に比較して、計数汚染度はランク減少し、SOAP／D-SOAPの鉄および錫濃度に変化がないこと異常摩耗の早期発見パラメータであるフェログラフィーのIs値がのマイナス乗と良好の範囲にあること以上のことから判断しました。は良好と判断します。計数汚染度は良好と判断します。計数汚染度はNAS級と当社推奨の管理限界値のNAS級以内であり、良好と判断します。重量汚染度は良好と判断します。重量汚染度は.mg/mlと当社推奨の管理限界値のmg/ml以内であり、良好と判断します。機器の潤滑状態機器の潤滑状態は正常と判断します。SOAPの結果は良好です。SOAPの結果、油の添加剤成分であるリンが検出されました。摩耗により発生する鉄および錫が検出されていないことから、良好と判断します。D－SOAPの結果は良好です。D－SOAPの結果、摩耗により発生する鉄および錫が検出されていないことから、良好と判断します。フェログラフィーの結果は良好です。フェログラフィーの結果、異常摩耗の早期発見パラメータであるIs値がのマイナス乗と良好の範囲にあることから、潤滑状態は正常と判断します。
|  | 113-001960 | 対象設備は継続使用可能な状態にあると判断します。但し、今後の摩耗進行の有無を確認するためにも傾向監視を継続することが有効です。に示す内容をご確認ください。潤滑油潤滑油は油名が不明であることから、性能評価をすることが出来ませんでした。に示す内容をご確認ください。定期的な分析摩耗推移の傾向を把握し、摩耗進行の将来予測を行うために、定期的に分析を実施することを推奨します。新油の分析粘度、塩基価は、油の性能を評価するパラメータの一種です。油の性能低下は、新油との比較が必要なことから、未使用油の提供および分析による比較評価を推奨します。はフェログラフィーおよびSOAP-Tの結果から総合的に判断した結果、継続使用は可能ですが、機器の機能を保持するためにも傾向管理が有用と考えます。フェログラフィー【定量分析：Is値】Is値は異常摩耗の早期発見パラメータのつで、摩耗を定量化するために用います。Is値はの乗とやや高い値でした。フェログラフィー【定性分析：摩耗粒子の形態観察】比較的多く観察された粒子は、以下の通りです。正常な摩耗粒子・潤滑状態が正常なマイルド摩耗により発生。切削粒子・異物や金属表面の微小突起による切削摩耗により発生。シビア粒子・潤滑状態がやや厳しい凝着摩耗により発生。金属潤滑部が局部的に油膜切れを起していると考えられます。観察された摩耗粒子の中でも切削粒子、シビア粒子は、将来的に異常摩耗へ進展する可能性を示唆しているため、傾向監視が必要と思われます。詳細は、別紙傾向監視が必要な摩耗粒子をご覧ください。Iカップリング発光分光分析【SOAP-T】摩耗発生箇所は、以下のように推定します。鉄、銅、アンチモン、錫・エンジン部品等リン、亜鉛、カルシウム・添加剤アルミニウム、ナトリウム、マグネシウム・外部混入異物コンロッドメタル或いはクランクメタル等の摩耗SOAP-Tで錫がppm、アンチモンが、銅が検出されたことから、コンロッドメタル或いはクランクメタル等が摩耗していると推定します。詳細は、別紙コンロッドメタル・クランクメタルの摩耗をご覧ください。固形カルシウム化合物の生成SOAP-Tでカルシウムがppm検出されました。ディーゼルエンジンオイル中に検出されるカルシウムは、燃焼ガス中に含まれている硫黄分と反応して微小サイズの硫酸カルシウム、いわゆる石膏が生成されます。この影響については、別紙固形カルシウム化合物の生成をご覧ください。粘度粘度は.mm/sでした。新油との比較による評価が必要です。水分はppmと当社推奨の管理限界値以下であり、良好でした。塩基価はmgKOH/gでした。新油との比較による評価が必要です。
報告№109-09579 報告№109-09579 | 分析№109-003573 分析№109-003573 | 109-003573 | 、汚染度、潤滑状態を示す全てデータは良好の範囲にありました。潤滑油および対象設備は継続使用可能な状態にあると判断します。は良好と判断します。粘度粘度はmm/sと新油値mm/sに比較して粘度変化率は+％で、当社推奨の管理限界値である±％以内にあり、良好と判断します。水分はppmと当社推奨の管理限界値の以下であり、良好と判断します。全酸価全酸価は.mgKOH/gと新油値.mgKOH/gに比較して高いものの、IRの結果、油劣化の兆候を示すカルボン酸の吸収が確認されていないことから、良好と判断します。IRIRの結果、油劣化の兆候を示すカルボン酸の吸収が確認されていないことから、良好と判断します。は良好と判断します。計数汚染度計数汚染度はNAS級と当社推奨の管理限界値のNAS級以内であり、良好と判断します。重量汚染度は.mg/mlと当社推奨の管理限界値のmg/ml以内であり、良好と判断します。機器の潤滑状態機器の潤滑状態は正常と判断します。SOAPSOAPの結果、摩耗により発生したと思われる鉛、銅が若干検出されました。D－SOAPD－SOAPの結果、摩耗により発生したと思われる銅が若干検出されました。フェログラフィー異常摩耗の早期発見パラメータであるフェログラフィーのIs値が.と良好の範囲にあり、潤滑状態は正常と判断します。
報告№109-09094 報告№110-00147 | 分析№109-000889 分析№110-000545 | 110-000545 | は良好と判断します。尚、RBOTがminと新油値のminに比較してmin減少していました。このまま継続使用した場合、この減少傾向から限界値に到達するのは、別紙図RBOTの減少傾向に示すように年月と推定されました。残りの継続使用期間は、約年ヶ月であると予測されます。潤滑油は継続使用可能な状態にありますが、残りの継続使用期間が約ヶ月と次回定検からヶ月後に更油が必要になりますので、次回定検時には更油が必要になると推定されます。≪状態監視とパラメータ≫分析の目的および各分析のパラメータは以下の通りです。特性低下目的：油の分析結果から、や劣化傾向ならびに添加剤の消耗程度、残存寿命などを確認する。粘度JISK全酸価JISK赤外線吸収スペクトルJISK酸化安定度試験JISK汚染目的：油の分析結果から、砂塵あるいは水・異種油などによるや、異物混入の有無を確認する。水分JISK計数汚染度JISB重量汚染度JISB光学顕微鏡観察摩耗目的：油中の摩耗粒子を分析する事により、回転・摺動部の潤滑状態、摩耗劣化の程度、余寿命などを解析する。摩耗診断電子顕微鏡観察JISKX線マイクロアナリシス油中金属濃度）JISK≪分析結果≫特性低下粘度：良好粘度値mm/sの新油値mm/sに対する変化率は+.％であり、当社推奨の管理限界値±％以内に留まっています。全酸価：良好全酸価.mgKOH/gは新油値の.mgKOH/gに比較し高くはあるものの、有機物・有機化合物試験の結果で油劣化の兆候を示すカルボン酸の吸収が見られないことから問題は無いと判断します。赤外線吸収スペクトル：良好酸化安定度試験：良好酸化安定度試験の結果、数値minは当社推奨の管理限界値min以上に留まっており、現時点での使用は可能と判断します。汚染水分：良好水分値.ppmは当社推奨の管理限界値以内に留まっています。計数汚染度：今回は実施していません。重量汚染度：今回は実施していません。光学顕微鏡観察：今回は実施していません。摩耗摩耗診断電子顕微鏡観察・X線マイクロアナリシス：今回は実施していません。油中金属濃度：今回は実施していません。
報告№108-0411 報告№110-00561 | 分析№108-02745 分析№110-002513 | 110-002513 | Iカップリング発光分光分析供試のギヤ油をSOAP／D－SOAPで分析した結果、鉄、鉛、銅、ニッケル、錫、リン、亜鉛、カルシウム、アルミニウム、ナトリウムが検出されました。これらの検出された金属元素から発生箇所を推定すると鉄、鉛、銅、ニッケル、錫・軸受等リン・オイル添加剤亜鉛、カルシウム、アルミニウム、ナトリウム・外部混入異物であると思われます。このうち、機械部品が摩耗したと思われる元素はのグループです。フェログラフィー異常摩耗の早期発見パラメータとして摩耗粒子を定量化して評価するフェログラフィーのIs値は、前回のの乗から変化はないことから、潤滑状態が安定していることを示していました。摩耗粒子の形態で比較的多く観察された粒子は、繰返し応力を受けて発生する疲労摩耗粒子、フレッティングにより発生する赤錆、局部的に高圧・高温となる場合に発生するフリクションポリマでした。このような摩耗粒子が観察された場合には、潤滑部では疲労による疲労摩耗、微振動によるフレッティング摩耗が発生し、そして局部的ではあるものの高圧・高温の箇所が発生していることも分かります。フレッティングは、軸と内輪内面軸受箱と外輪外面軌道輪と転動体の箇所で発生する可能性があります。フレッティング粒子は酸化して硬いため、軸受軌道面やギヤ歯面に噛み込んだ場合はその傷が疲労剥離の起点となり、疲労摩耗へと進展することが想定されます。フリクションポリマは、潤滑油が軌道面に押し込められ高圧状態になると同時に、圧縮熱により高温状態になった結果、基油自身が重合反応を起こし生成することが知られています。そのため、高圧高温状態の解消がなされなければ、潤滑油の劣化が進行し、粘度上昇に因る潤滑異常に進展する場合があります。機器の汚染状態前回に比較して計数汚染度はNAS級からNAS級にランク減少し、良好でした。分析結果計数汚染度は良好と判断します。計数汚染度計数汚染度はNAS級と当社推奨の管理限界値のNAS級以内にあり、良好と判断します。重量汚染度はmg/mlでした。機器の潤滑状態フェログラフィーの結果、繰返し応力を受けて発生する疲労摩耗粒子、フレッティングにより発生する赤錆、局部的に高圧・高温となる場合に発生するフリクションポリマが比較的多く観察されました。SOAPSOAPの結果、摩耗により発生する鉄、油の添加剤成分であるリンが検出されました。D－SOAPD－SOAPの結果、摩耗により発生する鉄、銅が検出されました。フェログラフィー異常摩耗の早期発見パラメータであるフェログラフィーのIs値がの乗と良好の範囲にあるものの、摩耗粒子の形態観察の結果、繰返し応力を受けて発生する疲労摩耗粒子、フレッティングにより発生する赤錆、局部的に高圧・高温となる場合に発生するフリクションポリマが比較的多く観察されました。軸受は継続使用可能な状態にあるものの、SOAPおよびD－SOAPの鉄濃度が高濃度となっていることから、今後加速的に摩耗の進行が懸念されるため、今後も、これまでと同様に定期的な分析を実施し、摩耗の進行状況を確認することを推奨します。
報告№107-4517 報告№107-0167 | 分析№107-00829 分析№107-00933 | 107-00933 | 分析の結果、前回と同様に軸受摺動面で厳しい金属接触が発生していることが確認されました。今後、更に摩耗が進行することが懸念されるため、運転再開後早い時期に再度分析を実施し、汚染状況及び摩耗の進行状況を確認されることを推奨します。これらのことは、異常摩耗の早期発見パラメータであるフェログラフィーのIs値がと良好の範囲にあるものの、摩耗粒子形態観察の結果、金属接触が厳しい場合に発生する～μmサイズのシビア粒子が観察されたこと以上のことから判断しました。
報告№109-09136 報告№113-00463 | 分析№109-001160 分析№113-001910 | 113-001910_date140218 | 潤滑油および軸受は継続使用可能な状態にあると判断します。但し、将来的な摩耗進行の有無を確認するためにも傾向監視を継続することが有効です。定期的な分析今後懸念される摩耗の進行を監視するため、定期的に分析を実施することを推奨します。診断結果は良好と判断します。粘度前回に比較して今回の粘度は、mm/sからmm/sに低下していました。新油値mm/sに比較して、粘度変化率は-.％で、当社推奨の管理限界値である±％以内であり、良好と判断します。水分前回に比較して今回の水分は、ppmからppmに減少していました。当社推奨の管理限界値の以下であり、良好と判断します。酸価・IR潤滑油の酸化劣化は、酸価およびIRの結果から総合的に判断します。前回に比較して今回の酸価は、.mgKOH/gから.mgKOH/gに低下していました。新油値.mgKOH/g以下であり、IRの結果で酸化劣化の兆候を示すカルボン酸の吸収が確認されていないことから、良好と判断します。は良好と判断します。計数汚染度前回に比較して計数汚染度は、NAS級からNAS級にランク低下し、当社推奨の管理限界値NAS級以下であり、良好と判断します。重量汚染度前回に比較して今回の重量汚染度は、.mg/mlから.mg/mlに増加しているものの、当社推奨の管理限界値mg/ml以下であり、良好と判断します。光学顕微鏡写真重量汚染度で濾過したフィルタ表面上の夾雑物を光学顕微鏡で観察した結果、金属片、鉄錆、砂等が観察されました。総合的に判断した結果、は許容範囲内にあり、機器は継続使用可能と判定しますが、摺動部の摩耗が認められたため、定期的に潤滑油分析を実施し、摩耗推移を監視することが有用と考えます。フェログラフィー【異常摩耗指数：Is値】Is値は異常摩耗の早期発見パラメータのつで、摩耗程度を定量化するために用います。今回のIs値はの乗と、やや高い値でした。また、前回に比較してIs値の上昇が確認されたことから、Is値の上昇傾向および限界値到達予測を表に示しました。Is値が限界値に達するのは年月と推定されました。フェログラフィー【定性分析：摩耗粒子の形態観察】観察された代表的な粒子は、以下の通りでした。正常な摩耗粒子・潤滑状態が正常なマイルド摩耗により発生。シビア粒子・潤滑状態がやや厳しい凝着摩耗により発生。金属潤滑部が局部的に油膜切れを起していると考えられます。観察された摩耗粒子の中でもシビア粒子は摩擦面が将来的に異常摩耗へ進展する可能性を示唆しているため、傾向監視が必要と思われます。詳細は、別紙傾向監視が必要な摩耗粒子をご覧ください。Iカップリング発光分光分析【SOAP-T】検出された金属元素と、想定される発生箇所は、以下の通りです。鉄、銅、錫・軸受等リン、亜鉛・添加剤カルシウム、ナトリウム・外部混入異物
報告№109-09136 報告№111-00462 | 分析№109-001160 分析№111-002138 | 111-002138 | 軸受は継続使用可能な状態にあると判断します。但し、今後も摩耗の進行を傾向監視するため、以下の対策を推奨します。定期的な分析切削摩耗や凝着摩耗、さらに疲労摩耗の進行を監視するため、定期的に分析を実施し、摩耗の進行状況を確認することを推奨します。フェログラフィー異常摩耗の早期発見パラメータとして摩耗粒子を定量化して評価するフェログラフィーのIs値は、前回のの乗から乗に上昇し、潤滑状態が厳しくなっていることを示していました。摩耗粒子の形態で比較的多く観察された粒子は、異物の噛み込みにより発生する切削粒子金属潤滑部が局部的に油膜切れを起して発生する鉄系および鉄系および銅系シビア粒子繰返し応力を受けて発生する疲労摩耗粒子でした。これらの摩耗粒子が観察された場合、潤滑部で発生している摩耗形態は、異物による切削摩耗潤滑状態がやや厳しい凝着摩耗疲労による疲労摩耗であることが分かります。銅を使用した箇所は、転がり軸受の型番から保持器であることがわかります。今後保持器の摩耗が進行することで転動体とのギャップが大きくなると共に振動が増大し、摩耗の進行につながることが懸念されます。Iカップリング発光分光分析供試の潤滑油を分析した結果、検出された金属元素は、SOAPの結果表に示すように、鉄、銅、ニッケル、錫、リン、亜鉛、カルシウム、バリウム、アルミニウム、ナトリウムでした。検出されたこれらの金属元素から発生箇所を推定すると鉄、銅、ニッケル、錫・軸受等リン・オイル添加剤亜鉛、カルシウム、バリウム、アルミニウム、ナトリウム・外部混入異物であると思われます。このうち、機械部品が摩耗したと思われる元素はのグループです。前回に比較して計数汚染度はNAS級から等級に変化はないものの、やや高い値でした。フィルタ表面の異物観察で銅合金、鉄錆、砂等が観察されたことから、汚染度が高い要因は、摩耗とスラッジ、そして外部混入異物の影響と思われます。分析結果計数汚染度はやや高い値でした。計数汚染度計数汚染度はNAS級と当社推奨の管理限界値のNAS級以内にあるものの、やや高い値でした。重量汚染度はmg/mlでした。機器の潤滑状態摩耗粒子の形態観察の結果、異物の噛み込みにより発生する切削粒子、金属潤滑部が局部的に油膜切れを起して発生する鉄系および銅系シビア粒子、繰返し応力を受けて発生する疲労摩耗粒子が比較的多く観察されました。SOAPSOAPの結果、摩耗により発生する銅が検出されました。D－SOAPD－SOAPの結果、摩耗により発生する鉄および銅が検出されました。フェログラフィー異常摩耗の早期発見パラメータであるフェログラフィーのIs値がの乗とやや高く、摩耗粒子の形態観察の結果、異物の噛み込みにより発生する切削粒子、金属潤滑部が局部的に油膜切れを起して発生する鉄系および銅系シビア粒子、繰返し応力を受けて発生する疲労摩耗粒子が比較的多く観察されました。
報告№107-8000 報告№107-8000 | 分析№107-00416 分析№107-00416 | 107-00416 | トライボ診断の結果、泡立ち試験を除く項目は良好でした。泡立ち試験の結果は、-でした。これは、今回の採油量が少なく分析に必要な油量が確保できなかったため参考値ですが、新油値が-であり、使用油の結果は、これと同レベルにあることから消泡性能は、新油と比較して大きな変化はなかったと考えられました。一方、摩耗粒子の形態観察の結果、ギヤ歯面の疲労摩耗で発生したと推定されるμmサイズの摩耗粒子が観察されました。ギヤボックスの油系統にはインラインフィルタとオフラインフィルタがあり、μmサイズ以上の粒子の大部分は捕捉されていると考えられます。それにもかかわらず、μmの摩耗粒子が確認されており、ギヤ歯面ではやや厳しい潤滑状態が発生している可能性があると思われました。油中摩耗粒子は、インラインフィルタやオフラインフィルタに捕捉され、異常な摩耗状態が発生したとしても正常な潤滑状態にあると誤認してしまう可能性が考えられます。これを避けるため、今後の診断に当たっては、これまでの採油箇所に加え、インラインフィルタやオフラインフィルタの捕捉物も分析し、その結果から潤滑状態を評価することを推奨します。尚、フィルタ捕捉物の分析を実施する際には、フィルタ流量、フィルタ使用時間などの追加情報が必要です。是非ご提供下さい。泡立ち試験の結果、採油量が少なく、泡立ち試験に必要な油量が確保できなかったため、参考値と考える必要があるものの、新油と同レベルにありました。粘度は良好。粘度はmm/sと新油値.mm/sに比較して、粘度変化率は-％で、当社推奨の管理限界値である±％以内にあり、良好と判断する。粘度はmm/sでした。粘度はmm/sでした。粘度指数はでした。粘度指数はでした。泡立ち試験は-でした。泡立ち試験は-と新油と同レベルにあり、消泡性能が新油と同レベルにあることが確認されました。尚、試料油量が少量であったため、参考値として下さい。水分は良好。水分はppmと当社推奨の管理限界値の以下であり、良好と判断する。全酸価は良好。全酸価は.mgKOH/gと新油値.mgKOH/g以下にあり、良好と判断する。機器の潤滑状態摩耗粒子の形態観察の結果、ギヤ歯面の疲労摩耗で発生したと推定されるμmサイズの摩耗粒子が観察されました。μmサイズの疲労摩耗粒子が観察されました。異常摩耗の早期発見パラメータである潤滑状態指数がのマイナス乗と正常な範囲にあるものの、摩耗粒子の形態観察の結果でギヤ歯面の疲労摩耗で発生したμmサイズの摩耗粒子が観察されました。
報告№103-4010 | 分析№103-00959 | 103-00959 | 分析の結果、を示す粘度、水分、全酸価、IR、を示す計数汚染度、重量汚染度の各データは良好であることから、この油は継続使用可能と判断します。一方、を確認するために実施したSOAP／D-SOAP、フェログラフィーの結果、データは全て正常な範囲にありました。今回はデータに異常は認められないものの、本試料油の系統内にはμmのフィルタが設置されているため、仮に潤滑状態が異常になった場合に発生するμm前後の大型摩耗粒子は発生していたとしてもフィルタに捕捉されると考えられます。このようなケースでは、使用されている油量、系内を循環している油の流量を知り、又、フィルタの通過直前と直後から採取した油の汚染度の差からフィルタの濾過効率を確認し、そこから実際の摩耗状態を推定する方法があります。さらに、フィルタに捕捉された摩耗粒子を直接分析し、摩耗状態を診断する方法もありますので、使用後のフィルタ提供もご検討下さい。
報告№107-0366 報告№113-00591 | 分析№107-01900 分析№113-002488 | 113-002488 | 濾過前の試料油を分析した結果、観察された摩耗粒子の量は少であるものの、金属潤滑部が局部的に油膜切れを起して発生する約μmサイズのシビア粒子が観察されました。シビア粒子は、凝着摩耗に分類されます。この摩耗粒子は、摺動面で凝着、破断を繰り返し、この過程で生じる移着粒子が成長して摩耗粒子となります。そのため、摺動面では局部的に油膜切れが発生していることを示しています。この状態が継続した場合、摩耗粒子のサイズは徐々に大型化していき、設備の損傷に至る場合がありますので、傾向監視が必要です。これらの障害発生に対する弊害を勘案の上、ヶ月以内に再度分析を実施し、汚染度および摩耗の進行状況を確認されることを推奨します。
報告№109-09136 報告№110-00330 | 分析№109-001160 分析№110-001481 | 110-001481 | は、油の粘度、油中のスラッジの発生量を判断パラメータに、粘度、全酸価、IR、RBOTで評価します。分析の結果、油の粘性を示す粘度は、新油値のmm/sに比較して粘度変化率が-.％のmm/sとほぼ変化はなく、また油中のスラッジの発生量を示す全酸価は、新油値の.mgKOH/gと同じ.mgKOH/gと変化が見られず劣化は確認されなかった。さらにはIRの結果でも油が劣化した場合に発生するカルボン酸の発生も確認されず、酸化防止剤の残存量を示すRBOTは、限界値minに比較して、十分に残量があるminであった以上のことから、潤滑油の劣化は確認されませんでした。尚、別紙表および図から分かるように、RBOTの減少傾向から油の余寿命を求めた結果、この減少傾向のまま継続使用した場合は、別紙図RBOTの減少傾向に示すように年月には限界値に到達すると推定されます。一方、油中の水分を計測した結果、水分はppmと新油と同等であり継続使用可能な状態にあることが確認されました。潤滑油は継続使用可能な状態にあると判断します。
報告№107-0366 報告№108-0533 | 分析№107-01900 分析№108-03807 | 108-03807 | 濾過前の試料油を分析した結果、摩耗粒子の形態観察で、前回観察されなかった摩擦熱が高い場合に発生する球状粒子がやや多く観察されました。観察された摩耗粒子の中でも球状粒子は、異常摩耗の兆候を示す形態のパラメータで、この摩耗粒子が発生する場合、摩耗の進行に注意が必要です。球状粒子の発生原因は、一般に、）溶接工事、溶接作業などによる溶接スパッタの混入）電食による発生）厳しい金属接触による摩耗が考えられます。球状粒子の発生原因が、）の溶接スパッタの混入であれば、今後増加しないと思われますが、）、）が考えられる場合は、原因を取り除かなければ球状粒子は増加すると考えられます。これらの障害発生に対する弊害を勘案の上、予防処置として運転再開後ヶ月以内に再度分析を実施し、この球状粒子の増加の有無を確認されることを推奨します。また、念のため、主機の起動時、停止時の温度チャートから軸受温度に微妙な変化がないかを確認されることを併せて推奨します。尚、SOAPの結果でリンが検出されました。使用しているFBKタービンには、リンを含む添加剤は含まれていないことから、異種油が混入したか、或いは、油名が違う可能性が考えられました。再度ご確認下さい。
報告№109-09136 報告№110-00013 | 分析№109-001160 分析№110-000054 | 110-000054 | ・摩耗状態SOAP／D－SOAPの鉄および錫濃度、フェログラフィーのIs値が良好の範囲にありました。・汚染度計数汚染度は浄油前に比較してNAS級からNAS級にランク減少し、重量汚染度は.mg/mlから.mg/mlに減少し、浄油の効果が確認されました。・浄油前同様に粘度、水分、全酸価、IR、RBOTの各データは良好でした。結論汚染度が改善されたことから、再度使用可能な状態にあると判断します。
報告№108-5026 報告№108-5026 | 分析№108-00869 分析№108-00869 | 108-00869 | トライボ診断の結果、泡立ち試験を除く項目は良好でした。泡立ち試験の結果は、-と新油値の-に比較して高い値でした。消泡性能が低下していることが確認されたことから、今後の使用時間によっては、油の酸化劣化が進行したり、ギヤ歯面およびベアリング軌道面で油膜切れが発生したりする場合があるため、消泡剤の添加による消泡性能の改善が必要になると思われます。一方、摩耗粒子の形態観察の結果、ギヤ歯面の疲労摩耗で発生したと推定されるμmサイズの摩耗粒子が観察されました。ギヤボックスの油系統にはインラインフィルタとオフラインフィルタがあり、μmサイズ以上の粒子の大部分は捕捉されていると考えられます。それにもかかわらず、μmのやや大型の摩耗粒子が確認されており、ギヤ歯面ではやや厳しい潤滑状態が発生している可能性があると思われました。油中摩耗粒子は、インラインフィルタやオフラインフィルタに捕捉され、異常な摩耗状態が発生したとしても正常な潤滑状態にあると誤認してしまう可能性が考えられます。これを避けるため、今後の診断に当たっては、これまでの採油箇所に加え、インラインフィルタやオフラインフィルタの捕捉物も分析し、その結果から潤滑状態を評価することを推奨します。尚、フィルタ捕捉物の分析を実施する際には、フィルタ流量、フィルタ使用時間などの追加情報が必要です。是非ご提供下さい。泡立ち試験の結果、消泡性能が低下していることが確認されました。粘度は良好。粘度はmm/sと新油値mm/sに比較して、粘度変化率は-％で、当社推奨の管理限界値である±％以内にあり、良好と判断する。粘度はmm/sでした。粘度はmm/sでした。粘度指数はでした。粘度指数はでした。泡立ち試験は-でした。泡立ち試験は-と新油に比較して高い値でした。消泡性能が低下していることが確認されました。水分は良好。水分は.と当社推奨の管理限界値の以下であり、良好と判断します。全酸価は良好。全酸価は.mgKOH/gと新油値.mgKOH/g以内であり、良好と判断します。機器の潤滑状態摩耗粒子の形態観察の結果、ギヤ歯面の疲労摩耗で発生したと推定されるμmサイズの摩耗粒子が観察されました。μmサイズの疲労摩耗粒子が観察されました。異常摩耗の早期発見パラメータである潤滑状態指数がのマイナス乗と正常な範囲にあるものの、摩耗粒子の形態観察の結果、ギヤ歯面の疲労摩耗で発生したと推定されるμmサイズの摩耗粒子が観察されました。
報告№105-6050 報告№105-0361 | 分析№105-01529 分析№105-02384 | 105-02384 | 分析の結果、軸受摺動面では厳しい金属接触が発生しています。直ちに異常ではないものの、今後、更に摩耗が進行することが懸念されるため、ヶ月後を目安に再度分析を実施し、摩耗の進行状況を確認されることを推奨します。これらのことは、異常摩耗の早期発見パラメータであるフェログラフィーのIs値は.と良好の範囲にあるものの、摩耗粒子形態観察の結果、金属接触が厳しい場合に発生するシビア粒子がやや多く観察されたことSOAPの結果、軸受メタルの主成分である鉛がppm、D－SOAPの結果、軸受メタルの主成分である鉛がppm、錫が検出されたこと以上のことから判断しました。尚、軸受の使用限界を推定するため、軸受の直径及び幅、油量、回転数、軸受メタルの種類をお知らせ下さい。
報告№109-09404 報告№109-09404 | 分析№109-002634 分析№109-002634 | 109-002634 | 泡立ち試験の結果は、一般的には消泡性能が低くいと判断できる値の-でしたが、新油値の-と同レベルにあったため、良好と判断します。また、を示す粘度、全酸価の各データが良好の範囲にあることから、本試料油は継続使用可能と判断します。尚、水分がppmと前回に比較して減少傾向にあるものの、新油値ppmに比較してやや高い値でした。使用油であるAlphasynPGは、ポリグリコールベースの合成ギヤオイルであるため、水分を吸収しやすい特性があります。今後は、水分濃度の増加と、水分による腐食摩耗の発生に注意することを推奨します。機器の潤滑状態潤滑状態の異常の早期発見パラメータである潤滑状態指数は、の乗と濾過設備のない機器であれば正常な潤滑状態にあると判断できます。しかし、当該機の潤滑系にはフィルタが設置されているため、別紙インライン・オフラインフィルタの影響に示すとおり、潤滑状態が異常となり大型の摩耗粒子が発生したとしても粒子の大部分が捕捉されてしまい正常な潤滑状態にあると誤認してしまう可能性があります。このようなフィルタの影響を考慮に入れたLCインデックスは、摩耗がやや厳しい状態に分類されるの乗領域となりました。この推定した潤滑状態指数は、前回のの乗から変化はありませんでした。運転状態が前回と大きな差がなければ、摩耗は安定した状態にあったものと思われます。計算により求めたLCインデックスがこの値であれば、ギヤおよび転がり軸受の継続続使用は可能と思われます。尚、摩耗粒子の形態観察で観察された粒子は、μmサイズの粒子が比較的多く観察されており、フィルタ精度μmのオフラインフィルタの効果が低下している可能性があります。オフラインフィルタに目詰まりが発生している場合がありますので、差圧の上昇またはオフラインフィルタの吐出量の減少がないかご確認下さい。泡立ち試験の結果、消泡性能が低いと判断できる値であるものの、新油と同レベルにあると判断します。粘度粘度はmm/sと新油値.mm/sに比較して、粘度変化率は-.％で、当社推奨の管理限界値である±％以内にあり、良好と判断します。粘度粘度はmm/sでした。粘度指数粘度指数はでした。泡立ち試験泡立ち試験は-と新油と同レベルにあり、消泡性能が新油と同レベルにあると判断します。水分はppmと新油値より高い値でした。全酸価全酸価はmgKOH/gと新油値.mgKOH/gに比較して高いものの、IRの結果で油劣化の兆候を示すカルボン酸の吸収が確認されていないことから、良好と判断します。機器の潤滑状態精密な濾過設備がない機器であれば、潤滑状態指数は正常の範囲にあると判断します。潤滑状態指数異常摩耗の早期発見パラメータである潤滑状態指数がの乗と精密な濾過設備がない機器であれば、潤滑状態指数は正常の範囲にあると判断します。
報告№108-0411 報告№110-00025 | 分析№108-02745 分析№110-000085 | 110-000085 | ・摩耗状態前回に比較して油中金属濃度の鉄濃度は減少し、異常摩耗の早期発見パラメータであるフェログラフィーのIs値がの乗と良好でした。・汚染度前回に比較して計数汚染度はNAS級からNAS級にランク減少し、良好でした。・前回に比較して粘度、水分、全酸価、IRの各データは良好でした。潤滑油および対象設備は継続使用可能な状態にあると判断します。は良好と判断します。粘度粘度はmm/sと新油値.mm/sに比較して、粘度変化率は+.％で、当社推奨の管理限界値である±％以内にあり、良好と判断します。水分はppmと当社推奨の管理限界値の以下であり、良好と判断します。全酸価全酸価は.mgKOH/gと新油値.mgKOH/gに比較して変化はないことから、良好と判断します。IRIRの結果、油劣化の兆候を示すカルボン酸の吸収が確認されていないことから、良好と判断します。は良好と判断します。計数汚染度計数汚染度はNAS級と当社推奨の管理限界値のNAS級以内であり、良好と判断します。重量汚染度は.mg/mlと当社推奨の管理限界値のmg/ml以内であり、良好と判断します。機器の潤滑状態機器の潤滑状態は正常と判断します。SOAPによる油中金属濃度SOAPによる油中金属濃度の結果、鉄、油の添加剤成分であるリンが検出されました。SOAPによる油中金属濃度SOAPによる油中金属濃度の結果、鉄、銅、外部から混入したと思われるカルシウム、ナトリウムが検出されました。摩耗粒子診断異常摩耗の早期発見パラメータであるIs値がの乗と良好の範囲にあり、潤滑状態は正常と判断します。
報告№101-0277 | 分析№101-02693 | 101-02693 | グリースに含まれている摩耗粒子からベアリングの潤滑状態を分析した結果、ベアリングの内部では軸の偏芯などが主な原因で発生する微振動が発生していると推定されました。振幅は数μmです。現在のところ、継続使用に問題ないと思われます。また、前回分析でも観察されたころがり疲れによる疲労剥離油膜切れが原因で発生する粒子は、前回同様に軽微な状態にあると思われます。今後の使用には、転動面粗大化による位置決め精度の低下や、これに伴うガタの発生による異音に注意して使用する必要があると思われます。一方、グリースの油膜切れにより発生している摩耗粒子につきましては、グリースの供給に気をつけ、定期的なグリースアップに留意するようにして下さい。尚、管理表中に示している摩耗過酷度指数は、グリース潤滑の場合、摩耗粒子がグリース中に均一に分散しているとは考え難いため、測定値が大きく変動することが予想されますので参考値としてお考え下さい。
報告№109-09136 報告№112-00710 | 分析№109-001160 分析№112-003275 | 112-003275 | 分析の結果、汚染度が管理基準の級を超え級以上に汚染されていました。油中金属成分の分析では、メタル主成分の錫が検出されたことから、軸受メタルが若干摩耗していることがわかります。軸受は、現時点で継続使用に支障はないと思われますが、汚染度が高い事により摩耗が更に進展することも予想されます。従って、早い段階で油を更油するか、或いは濾過を行うかでNAS級よりも清浄な状態にすることを強く推奨します。軸受現時点で、軸受は継続使用可能な状態にあると判断します。但し、将来的な摩耗進行を予防するため油を清浄にすることと、傾向監視により摩耗の進行を監視を継続することを推奨します。更油または濾過油中の汚染度が高いことから、摩耗粒子や異物等が軸受軌道面に噛み込むことによる摩耗の進行が懸念されるため、更油または、濾過を推奨します。再分析凝着摩耗の進行を監視するため、ヶ月以内に回目の初期試験を実施し、分析データによる摩耗の進行状況を確認することを推奨します。軸受の摩耗状態フェログラフィーおよびSOAP/D-SOAPのデータから総合的に解析した結果、軸受は健全であり、継続使用可能と評価できますが、引続き軸受の機能が保持されていることを確認するためにも、潤滑油診断による傾向管理が有用と考えます。フェログラフィー【定量分析：Is値】Is値は異常摩耗の早期発見パラメータのつで、摩耗程度を定量化するために用います。今回のIs値はの乗と、高い値でした。フェログラフィー【定性分析：摩耗粒子および摩耗形態観察】分析結果から比較的多く観察された摩耗粒子は、以下の通りでした。シビア粒子、銅系シビア粒子・潤滑状態がやや厳しい凝着摩耗により発生。金属潤滑部が局部的に油膜切れを起していると考えられます。観察された摩耗粒子の中でも、シビア粒子は、注意が必要です。シビア粒子は、凝着摩耗に分類されます。この摩耗粒子は、摺動面で凝着、破断を繰り返し、この過程で生じる移着粒子が成長して摩耗粒子となります。そのため、摺動面では局部的に油膜切れが発生していることを示しています。この状態が継続した場合、摩耗粒子のサイズは徐々に大型化していき、最終的には軸受の損傷に至る場合があります。Iカップリング発光分光分析【SOAP/D-SOAP】検出された金属元素から発生箇所を推定すると、以下の通りでした。鉄、鉛、銅、アンチモン、錫、亜鉛・軸受等カルシウム、アルミニウム、ナトリウム・外部混入異物オイルリングの摩耗D-SOAPで銅が検出され、銅系シビア粒子が観察されたことから、オイルリングと主軸間、またはオイルリングと軸受台金側面との間で摩耗が発生していると考えられます。このような場合、オイルリングと主軸の間で摩擦が低下したり、台金との摩擦が増大するなどの影響でオイルリングが円滑に回転し難い状況が発生します。その結果、潤滑油のかき揚げ量が減少し、軸受摺動面で油膜切れを引き起こす可能性があります。計数汚染度はNAS級以上と、管理限界値を超えていました。フィルタ表面の異物観察で金属片、鉄錆、砂等が観察されたことから、汚染度が高い要因は、摩耗と外部混入異物の影響と思われます。IRのデータは良好でした。
報告№109-09136 報告№112-00561 | 分析№109-001160 分析№112-002320 | 112-002320 | 分析の結果、潤滑油の劣化はないことから、継続使用可能な状態にあると判断します。但し、油中の汚染度が高いことから、以下の対策を推奨します。軸受分析の結果、軸受は継続使用可能な状態にあると判断します。但し、将来的な摩耗進行の有無を確認するためにも傾向監視を継続することが有効です。更油および油槽内の清掃油中の汚染度が高いことから、摩耗粒子や異物等が軸受摺動面に噛み込むことによる摩耗の進行が懸念されるため、設備油量が少ないことから更油を推奨します。更油をする際には、油槽内を清掃し、更油する新油もNAS級程度の清浄な潤滑油を更油することを併せて推奨します。定期的な分析今後懸念される凝着摩耗の進行を監視するため、定期的に分析を実施することを推奨します。は良好と判断します。粘度粘度は、mm/sと新油値mm/sに比較して、粘度変化率は+.％で、当社推奨の管理限界値である±％以内であり、良好と判断します。水分は、ppmと当社推奨の管理限界値の以下であり、良好と判断します。酸価は、.mgKOH/gと新油値.mgKOH/g以下であり、良好と判断します。IRIRチャートの結果、新油と使用油のスペクトルパターンはほぼ一致し、また、油劣化の兆候を示すカルボン酸の吸収が確認されていないことから、良好と判断します。計数汚染度、重量汚染度は共に当社推奨の管理限界値を超えていました。計数汚染度計数汚染度は、NAS級以上と当社推奨の管理限界値NAS級を超えていました。重量汚染度は、mg/mlと当社推奨の管理限界値mg/mlを超えていました。光学顕微鏡写真重量汚染度で濾過したフィルタ表面上の夾雑物を光学顕微鏡で観察した結果、～μmサイズの金属片、鉄錆、砂等が観察されました。はフェログラフィーおよびSOAP-Tの結果から総合的に判断した結果、継続使用は可能ですが、機器の機能を保持するためにも傾向管理が有用と考えます。フェログラフィー【異常摩耗指数：Is値】Is値は異常摩耗の早期発見パラメータのつで、摩耗粒子を定量化するために用います。今回のIs値はの乗と高い値でした。フェログラフィー【定性分析：摩耗粒子および摩耗形態観察】分析結果から比較的多く観察された粒子は、以下の通りでした。正常な摩耗粒子・潤滑状態が正常なマイルド摩耗により発生。シビア粒子・潤滑状態がやや厳しい凝着摩耗により発生。金属潤滑部が局部的に油膜切れを起していると考えられます。黒錆・潤滑状態がやや厳しい凝着摩耗により発生。金属接触が厳しく、且つ、高い摩擦熱が発生していると考えられます。観察された摩耗粒子の中でもシビア粒子、黒錆は、注意が必要です。シビア粒子、黒錆は、凝着摩耗に分類されます。これらの摩耗粒子は、摺動面で凝着、破断を繰り返し、この過程で生じる移着粒子が成長して摩耗粒子となります。そのため、摺動面では局部的に油膜切れが発生していることを示しています。この状態が継続した場合、摩耗粒子のサイズは徐々に大型化していき、軸受の損傷に至る場合がありますので、傾向監視が必要です。Iカップリング発光分光分析【SOAP-T】検出された金属元素から発生箇所を推定すると、以下の通りでした。鉄、銅、クロム、錫・軸受等リン、亜鉛・添加剤カルシウム・外部混入異物
報告№108-0387 報告№108-0440 | 分析№108-02609 分析№108-03007 | 108-03007 | 号第回定期点検にて、微粉炭機、ローラタイヤに回転不良およびローラ軸潤滑油内に異物の混入が確認されたため、水平展開で号機についても同箇所を点検した結果、微粉炭機についても同様の不具合が確認された。、汚染度、潤滑状態を確認する。分析の結果、摩耗粒子の形態観察で微小な疲労摩耗粒子が観察されたものの、転がり軸受の寿命の指標となるフレーキングで発生する摩耗粒子が観察されていないことから、本軸受は継続使用可能な状態にあると判断します。但し、摩耗粒子は、微小領域が疲労して発生したμm未満の鉄系摩耗粒子が観察され、これにより異常摩耗の早期発見パラメータである摩耗過酷度がの乗とやや高くなっていることがわかりました。疲労摩耗は、垂直荷重と摩擦力が繰り返し作用することによる疲労が原因で発生する摩耗の形態であり、本試料の使用環境は、この作用が不可避であることから今後も疲労摩耗が進展すると考えられます。現状の疲労摩耗の範囲は、粒子の形態観察結果から、発生範囲が微小領域にとどまっていると思われますが、今後も疲労剥離した剥離痕に繰り返し垂直荷重や摩擦力が加わった場合、疲労範囲の拡大によるフレーキングに進展することが十分予測されますので、定期的に分析を実施し、摩耗状態の進行状況を確認することを推奨します。尚、を示す粘度、水分、全酸価、IRの各データは良好であることから、この油は継続使用可能と判断します。
報告№109-09136 報告№111-00266 | 分析№109-001160 分析№111-001253 | 111-001253 | 潤滑油は継続使用可能な状態にあると判断します。粘度、全酸価、IR、RBOTの各データは良好でした。油の余寿命は、使用油の使用期間または使用時間が不明であったため、ご依頼の油の余寿命に関する検討は行えませんでした。ただし、分析の結果で新油値がminであったことから、使用期間を仮にヶ月間と仮定すれば余寿命は十二分にあると言えます。可能であれば、使用期間、あるいは使用時間の情報をご提供下さい。本試料油の添加剤は、一般に、タービン油に比較して極圧添加剤や摩耗防止剤などの濃度が高く、この影響でRBOT試験の結果が変動する傾向があります。そのため、ギヤ油の余寿命の評価をタービン油と同等の精度で得るには、RBOTの結果に加え、粘度、水分、全酸価、IRなどのデータを総合的に判断することが必要です。水分は良好でした。
報告№109-09136 報告№112-00542 | 分析№109-001160 分析№112-002257 | 112-002257 | 潤滑油および軸受は継続使用可能な状態にあると判断します。但し、今後も摩耗の進行を傾向監視するため、以下の対策を推奨します。定期的な分析および分析周期の検討定期的に分析を実施することにより、データの変化から異常の兆候を早期に発見することが可能となります。また、今回は対象設備の初回分析であるため、あと最低でも回分析を実施し、分析データの変化から今後の分析周期を検討することを推奨します。今後、異物や金属表面の微小突起による切削摩耗の進行が懸念されるため、出来るだけ早めに回目の分析を実施することを推奨します。はフェログラフィーおよびSOAP-Tの結果から総合的に判断した結果、やや厳しい状態にあると考えられます。フェログラフィー【定量分析：Is値】Is値は異常摩耗の早期発見パラメータのつで、摩耗粒子を定量化するために用います。今回のIs値はのマイナス乗と低い値でした。フェログラフィー【定性分析：摩耗粒子および摩耗形態観察】分析結果から比較的多く観察された粒子は、以下の通りでした。正常な摩耗粒子・潤滑状態が正常なマイルド摩耗により発生。切削粒子・異物や金属表面の微小突起による切削摩耗により発生。観察された摩耗粒子の中でも切削粒子は、注意が必要です。切削摩耗は、他の摩耗形態に比較して摩耗進行速度が速く注意が必要で、定期的なトライボ診断による状態監視が必要と考えます。切削摩耗の原因となる混入異物が残留している場合、この異物により切削摩耗が継続して発生する可能性があります。Iカップリング発光分光分析【SOAP-T】検出された金属元素から発生箇所を推定すると、以下の通りでした。銅、亜鉛・軸受等カルシウム、ナトリウム・外部混入異物は良好と判断します。計数汚染度計数汚染度は、NAS級と当社推奨の管理限界値NAS級以下にあり、良好と判断します。重量汚染度は、.mg/mlと当社推奨の管理限界値mg/ml以下にあり、良好と判断します。光学顕微鏡写真重量汚染度で濾過したフィルタ表面上の夾雑物を光学顕微鏡で観察した結果、鉄錆、砂等が観察されました。は良好と判断します。粘度粘度は、mm/sと新油値mm/sに比較して、粘度変化率は+.％で、当社推奨の管理限界値である±％以内にあり、良好と判断します。水分は、ppmと当社推奨の管理限界値の以下にあり、良好でした。酸価は、.mgKOH/gと新油値.mgKOH/g以下にあり、良好と判断します。IRIRチャートの結果、新油と使用油のスペクトルパターンはほぼ一致し、また、油劣化の兆候を示すカルボン酸の吸収が確認されていないことから、良好と判断します。
報告№109-09136 報告№110-00037 | 分析№109-001160 分析№110-000108 | 110-000108 | 、汚染度、潤滑状態は良好でした。潤滑油および軸受は継続使用可能な状態にあると判断します。今後は、本データを初期値として管理されることを推奨します。
報告№109-09094 報告№112-00124 | 分析№109-000872 分析№112-000425 | 112-000425_旧 | 潤滑油は継続使用可能な状態にあると判断します。は良好でした。≪状態監視とパラメータ≫分析の目的および各分析のパラメータは以下の通りです。特性低下目的：油の分析結果から、や劣化傾向ならびに添加剤の消耗程度、残存寿命などを確認する。粘度JISK酸価JISK赤外線吸収スペクトルJISK酸化安定度試験JISK汚染目的：油の分析結果から、砂塵あるいは水・異種油などによるや、異物混入の有無を確認する。水分JISK計数汚染度JISB重量汚染度JISB光学顕微鏡観察摩耗目的：油中の摩耗粒子を分析する事により、回転・摺動部の潤滑状態、摩耗劣化の程度、余寿命などを解析する。摩耗診断電子顕微鏡観察JISKX線マイクロアナリシス油中金属濃度JISK≪分析結果≫特性低下粘度：良好粘度値mm/sの新油値mm/sに対する変化率は+.％であり、当社推奨の管理限界値±％以内に留まっています。酸価：良好酸価.mgKOH/gは新油値の.mgKOH/g以内にあることから、問題は無いと判断します。赤外線吸収スペクトル：良好酸化安定度試験：良好酸化安定度試験の結果、数値minは当社推奨の管理限界値min以上に留まっており、現時点での使用は可能と判断します。汚染水分：良好水分値ppmは当社推奨の管理限界値以内に留まっています。計数汚染度：今回は実施していません。重量汚染度：今回は実施していません。光学顕微鏡観察：今回は実施していません。摩耗摩耗診断電子顕微鏡観察・X線マイクロアナリシス：今回は実施していません。油中金属濃度：今回は実施していません。
報告№103-8030 報告№103-8030 | 分析№103-00556 分析№103-00556 | 10300556 | 分析の結果、転がり軸受軌道面には僅かに疲労剥離が発生しているものの、継続使用可能な状態にあると判断します。尚、を示す粘度、水分、全酸価、IRの各データは良好であり、この油は継続使用可能な範囲にあると判断します。を示す粘度、水分、全酸価、IRの各データは良好であり、この油は継続使用可能な範囲にあると判断します。粘度は良好と判断します。粘度は.mm/sと新油値mm/sに比較して、粘度変化率は+％で、管理限界値である％以内にあり、良好と判断します。水分は良好と判断します。水分はppmと管理限界値の以下であり、良好と判断します。全酸価は良好と判断します。全酸価は.mgKOH/gと新油値.mgKOH/gに比較して変化はなく、良好と判断します。IRは良好と判断します。IRはチャートに示すように新油に比較して変化はなく、良好と判断します。計数汚染度は良好と判断します。計数汚染度はNAS級と当社推奨の管理限界値内あり、良好と判断します。重量汚染度はmg/mlとやや汚染されていた。重量汚染度はmg/mlとやや高い値でした。機器の潤滑状態転がり軸受軌道面には僅かに疲労剥離が発生しているものの、継続使用可能な状態にあると判断します。SOAPは良好でした。SOAPの結果、油の添加剤成分であるリンがppm検出されました。D－SOAPは良好でした。D－SOAPの結果、ベアリングの摩耗により発生した鉄が検出されていないことから良好と判断します。フェログラフィーの結果、軌道面に疲労剥離により発生した摩耗粒子が僅かにみられるものの、ごく微量であり良好と判断します。フェログラフィーの結果、異常摩耗の早期発見パラメータであるIs値は.と良好の範囲にあり、且つ、軌道面の疲労摩耗により発生した摩耗粒子がごく僅かであることから、本ベアリングは継続使用可能な状態にあると判断します。
報告№109-09136 報告№113-00373 | 分析№109-001160 分析№113-001458 | 113-001458 | 油の劣化は確認されなかったものの、油中の汚染度が高い値でした。今後、汚染物によるバルブ障害の発生や摺動面の摩耗促進が懸念されるため、に示す対策を推奨します。対象設備は継続使用可能な状態にあると判断します。但し、将来的な摩耗進行が懸念されます。SOAPの結果、亜鉛が前回に比較して、ppmからppmに増加していました。検出された要因は、亜鉛を使用した箇所の溶出・摩耗、または、使用油には添加剤として亜鉛は添加されていないことから、異種油が混入した可能性が考えられます。摩耗粒子の形態観察で反応生成物が比較的多く観察されたことから、観察された要因は、亜鉛と添加剤成分が反応して発生したと推定されます。今後、反応生成物が増加した場合、バルブ類の固着現象による動作障害が発生しやすく、また、油膜形成に影響を及ぼすことにより、シリンダ摺動面で摩耗が進行し、起動時のトルクが増大することが懸念されます。SOAPの結果で鉄が前回に比較してppmからppmに増加しており、シリンダ摺動面で摩耗が進行していると推定されます。定期的な分析油中の汚染度が高いことから、摩耗粒子や異物等が摺動面に噛み込むことによる摩耗の進行が懸念されるため、定期的に分析を実施することを推奨します。は、フェログラフィーおよびSOAP/D-SOAPの結果から総合的に判断した結果、継続使用は可能ですが、今後の機器の機能を確認するためにも傾向管理が有用と考えます。フェログラフィー【定量分析：Is値】Is値は異常摩耗の早期発見パラメータのつで、摩耗程度を定量化するために用います。前回に比較してIs値はの乗から乗に上昇し、やや高いでした。フェログラフィー【定性分析：摩耗粒子および摩耗形態観察】分析結果から比較的多く観察された粒子は、以下の通りでした。反応生成物・異種油の混合等により、添加剤が反応して発生。Iカップリング発光分光分析【SOAP／D-SOAP】検出された金属元素から発生箇所を推定すると、以下の通りでした。鉄、銅、錫、亜鉛・シリンダ内壁等リン・添加剤カルシウム、ナトリウム・外部混入異物計数汚染度は、前回に比較してNAS級からNAS級にランク上昇し、当社推奨の管理限界値NAS級を超えていました。粘度、酸価、RBOTの各データは良好でした。
報告№109-09255 報告№109-09255 | 分析№109-001919 分析№109-001919 | 109-001919 | 結論運転再開後、今回の分析項目に計数汚染度、油中金属濃度を追加して、再度分析を実施し、摩耗および油劣化の進行状況を確認されることを推奨します。特性低下分析結果は、全項目が良好の範囲にありました。したがって、油の特性低下は認められず良好と判断します。粘度粘度はmm/sと新油値.mm/sに対する粘度変化率が-％でした。粘度変化率の推奨管理限界値は、±％以内となっていますが、今回の結果はこの範囲内にあることから、良好と判断します。全酸価全酸価は.mgKOH/gと新油値以内にあり、良好と判断します。酸化安定度酸化安定度は、新油値と比較して十分に残存していることが必要ですが、今回の残存率は新油の.％となっており、当社推奨の管理限界値の％以上であったことから、良好と判断します。汚染水分による汚染は確認されず、良好と判断します。水分濃度水分濃度は、当社推奨の管理限界値の以下のppmであり、良好と判断します。摩耗摩耗粒子の結果、局部的に高圧・高温となる場合に発生するフリクションポリマが多く観察されました。異常摩耗の早期発見パラメータであるフェログラフィーのIs値がの乗と高く、摩耗粒子の形態観察の結果、局部的に高圧・高温となる場合に発生するフリクションポリマが多く観察されました。
報告№107-4545 報告№108-0135 | 分析№107-02185 分析№108-00831 | 108-00831 | トライボ診断の結果、全てのデータが良好であることから、この油は継続使用可能と判断します。は良好と判断します。粘度は良好。粘度は.mm/sと新油値mm/sに比較して、粘度変化率は-.％で、当社推奨の管理限界値である±％以内にあり、良好と判断します。粘度はmm/sでした。粘度はmm/sでした。粘度指数はでした。粘度指数はでした。水分は良好。水分は.ppmと当社推奨の管理限界値の以下であり、良好と判断します。全酸価は良好。全酸価は.mgKOH/gと新油値.mgKOH/g以内であり、良好と判断します。
報告№109-09136 報告№112-00712 | 分析№109-001160 分析№112-003281 | 112-003281 | 分析の結果、RBOTはminと新油値のminに比較して減少率は%でした。RBOTの減少率は小さいことから、今後の運転状況に大きな変化がなければ、年間は継続使用可能な状態にあると思われます。但し、水分および計数汚染度が当社推奨の管理限界値を超えているため、以下の対策を推奨します。水分除去今後、水分の影響で油槽内に錆が発生し、その影響で摩耗が発生する懸念があるため、水分除去を推奨します。分析結果粘度、酸価、IR、RBOTの各データは良好でした。水分は、ppmと当社推奨の管理限界値のを大きく超えていました。今後、水分の影響で油槽内に錆が発生し、その影響で摩耗が発生する懸念されます。計数汚染度は、NAS級以上と当社推奨の管理限界値NAS級を超えていました。水分が非常に高い値であり、水泡が粒子としてカウントされることがあるため、汚染度が高い要因は、水分の影響が考えられます。
報告№107-4517 報告№107-4549 | 分析№107-00829 分析№107-02531 | 107-02531 | 今回の採油は、機器停止から約週間経過した後にドレンバルブから抜油を実施しながら実施しました。そのため、油中粒子が均一に分散している油循環中の採油に比較し沈降の影響を受け、分析データが高濃度に出る可能性があると思われます。今回の分析は以上のことを踏まえて結果を検討しました。分析の結果、計数汚染度が当社推奨の管理限界値に到達していました。摩耗粒子形態観察の結果、外部から混入した鉄錆、砂等の異物が比較的多く観察されたことから、汚染の要因は、外部から混入した異物によることが確認されました。これは、採油が前述の通り油中粒子が沈降の影響を受け、高濃度になっている部分を採油しており、今回の汚染物は、油槽底部に堆積していた汚染物を採取した可能性があります。但し、D－SOAPの結果で軸受メタルの主成分である錫がと若干検出されています。現在のところ、軸受は継続使用可能な状況にあると思われますが、今後は、錫濃度から摩耗量を評価し、軸受の損傷状況を監視する必要があると考えられます。次回分析時には、今回提出いただきましたトライボ診断仕様確認書の欄にある設備情報機械要素情報採油情報等の各データをご提供いただきますようお願いいたします。一方、油の基本特性を示す粘度、水分、全酸価、IRの各データは全て良好の範囲にあり、この油は継続使用可能と判断します。尚、機器の潤滑状態をより正確に知るには、粒子の沈降の影響を極力抑え、油中粒子が均一な分散状態に近い状態での採油が望ましく、そのため対象機器の運転中、または停止直後に採油を実施されることを推奨します。
報告№103-0228 | 分析№103-02209 | 103-02209 | 分析の結果、摩耗粒子形態観察で切削粒子がやや多く観察されました。切削摩耗は、摩耗進行速度が速く注意が必要です。今後、更に摩耗が進行する場合があるため、ヶ月以内に再度分析を実施し、摩耗の進行状況を確認されることを推奨します。これらのことは、異常摩耗の早期発見パラメータであるフェログラフィーのIs値が、と良好の範囲にあるものの、摩耗粒子形態観察で、金属表面の微小突起、異物の噛み込みにより発生する切削粒子がやや多く観察されたことD－SOAPで、メタルの主成分である鉛が検出されたこと以上のことから判断しました。尚、軸受の使用限界を推定するために必要ですから、軸受の直径及び幅、油量、回転数をお知らせ下さい。
報告№109-09249 報告№111-00569 | 分析№109-001747 分析№111-002645 | 111-002645 | 潤滑油は継続使用可能な状態であり、また運転中における潤滑状態も正常であったものと判断します。本試料油は、汚染や摩耗に関するデータが異常として出やすいドレンバルブから採油されたにもかかわらず、分析の結果は全ての分析項目の値が当社推奨の管理基準値を満たしており、新油分析値との比較結果も問題となる値はありませんでした。分析結果特性低下特性低下に係るパラメータの分析結果は良好と判断します。粘度粘度はmm/sと新油値mm/sに対する粘度変化率は+％で、当社推奨の管理限界値である±％以内にあり、良好と判断します。全酸価添加油の全酸価は、油メーカによって初期値が違うため統一した管理基準を設定するのが困難であることから、当社では管理限界値を設定しておらず、新油分析値との比較及び他の分析項目の結果より全酸価の状態判断を行います。その結果、全酸価は.mgKOH/gと新油値.mgKOH/gに比較して若干高くなっていますが、IRチャートに示すように劣化の兆候として現れるカルボン酸などの有機物・有機化合物の発生が確認されていないことから、異常のない値と判断します。酸化安定度酸化安定度はminであり、当社推奨の管理限界値のmin以上であることから良好と判断します。有機物・有機化合物有機物・有機化合物は、IRチャートによる新油分析値との比較の結果、cm-付近に劣化の兆候を示すカルボン酸の吸収が確認されていないことから、良好と判断します。色相はL.であり、新油値のL.に比較して変化はないことから、良好と判断します。汚染水分はppmであり、当社推奨の管理限界値の以下であることから良好と判断します。汚染粒子数はNAS級であり、当社推奨の管理限界値のNAS級以内であることから良好と判断します。汚染度物重量は.mg/mlであり、当社推奨の管理限界値のmg/ml以内であることから良好と判断します。摩耗運転中における潤滑状態は正常であったものと判断します。異常摩耗の早期発見パラメータであるフェログラフィーのIs値がのマイナス乗と当社基準値と比較して良好の範囲にあったことから潤滑箇所の潤滑状態は正常と判断します。金属濃度SOAP法により金属濃度を測定した結果、金属元素は検出されなかったことから、潤滑箇所で発生する金属接触による摩耗や、外部からの異物などの混入は見られず良好と判断します。金属濃度酸溶解法により金属濃度を測定した結果、外部から混入したと思われるカルシウム、ナトリウムが共にと僅かに検出されましたが良好と判断します。
報告№108-8018 報告№108-8018 | 分析№108-03222 分析№108-03222 | 108-03222 | 分析の結果、摩耗粒子の形態観察で微小な鉄系摩耗粒子が若干観察されたものの、転がり軸受の寿命の指標となるフレーキングの発生が確認されていないことから、潤滑状態は正常と判断します。一方、潤滑油の基本性状の粘度および、特性低下を知るパラメータである全酸価、有機物・有機化合物、酸化安定度は、各データとも良好な範囲内にあり、特性低下は認められなかったことからこの油は継続使用可能と判断します。特性低下全ての項目が良好な範囲にあったことから特性低下は認められず良好と判断します。粘度は良好と判断します。粘度はmm/sと新油値mm/sに比較して、粘度変化率は-.％で、当社推奨の管理限界値である±％以内にあり、良好と判断します。全酸価は良好と判断します。全酸価は.mgKOH/gと新油値.mgKOH/gに比較して高い値であるものの、有機物・有機化合物の結果で油劣化の兆候を示すカルボン酸の吸収が確認されていないことから、良好と判断します。有機物・有機化合物の結果、良好と判断します。有機物・有機化合物の結果、油劣化の兆候を示すカルボン酸の吸収が確認されていないことから、良好と判断します。酸化安定度の結果、良好と判断します。酸化安定度はminと当社推奨の管理限界値のmin以上であり、良好と判断します。色相は良好と判断します。色相はLと新油値のL.に変化はなく、良好と判断します。汚染は良好と判断します。水分は良好と判断します。水分はと当社推奨の管理限界値の以下であり、良好と判断します。汚染粒子数は良好と判断します。汚染粒子数はNAS級と当社推奨の管理限界値のNAS級以内にあり、良好と判断します。汚染物重量は良好と判断します。汚染物重量は.mg/mlと当社推奨の管理限界値のmg/ml以内にあり、良好と判断します。摩耗摩耗は良好と判断します。摩耗粒子の結果は良好です。異常摩耗の早期発見パラメータであるフェログラフィーのIs値がのマイナス乗と良好の範囲にあり、潤滑状態は正常と判断します。金属濃度SOAPの結果は良好です。金属濃度SOAPの結果、リン、亜鉛、外部から混入したと思われるケイ素が検出されています。金属濃度酸溶解法の結果、鉄が検出されています。金属濃度酸溶解法の結果、鉄、亜鉛、外部から混入したと思われるカルシウム、ナトリウムが検出されています。
報告№102-0094 | 分析№102-00770 | ○○102-00770 | は良好と判断します。粘度は良好と判断します。粘度はmm/sと新油値mm/sに比較して、粘度変化率は-％で、当社推奨の管理目安である±％以内にあり、良好と判断します。水分は良好と判断します。水分は.と当社推奨の管理目安の以下であり、良好と判断します。全酸価は良好と判断します。全酸価は.mgKOH/gと新油値.mgKOH/gに比較して、変化はなく、良好と判断します。IRの結果、良好と判断します。IRの結果、IRチャートに示すように新油に比較して変化はなく、良好と判断します。RBOTの結果、良好と判断します。RBOTはminと当社推奨の管理目安のmin以上であり、良好と判断します。は良好と判断します。計数汚染度は良好と判断します。計数汚染度はNAS級と当社推奨の限界値のNAS級に比較して清浄でした。重量汚染度は良好と判断します。重量汚染度は.mg/mlと当社推奨の管理目安のmg/ml以下であり、良好と判断します。機器の潤滑状態機器の潤滑状態は正常と判断します。SOAPの結果は良好です。SOAPの結果、油の添加剤成分であるリンがppm、バリウムがppm検出されました。D－SOAPの結果は良好です。外部から混入したと思われるナトリウムが僅かに検出されましたが、軸受の摩耗を示す錫は検出されず、良好と判断します。フェログラフィーの結果は良好です。摩耗の過酷度を示すフェログラフィーのIs値が.と低く、潤滑状態は良好と判断します。
報告№109-09085 報告№109-09085 | 分析№109-000744 分析№109-000744 | 109-000744 | ○○号機空気予熱器軸受潤滑油分析を行うことによって、今後の保守業務に資することを目的とする。今回の採油は、対象設備の停止中にドレン口から実施しているため、別紙油中粒子の沈降の影響に示すように、沈降の影響を受けて分析データが高濃度に出る可能性があります。今回の分析は、以上のことを踏まえて結果を検討します。分析の結果、摩耗粒子診断で異常摩耗の早期発見パラメータであるIs値がの乗とやや高く、潤滑状態がやや厳しい状態にあることが分かりました。摩耗粒子の形態観察で観察された粒子は、フレッティングにより発生した赤錆、局部的に高温・高圧になった場合に発生するフリクションポリマが観察されました。フレッティングは、軸と内輪内面軸受箱と外輪外面軌道輪と転動体の箇所で発生する可能性があります。フレッティングにより発生した赤錆は酸化して硬いため、軸受軌道面に噛み込んだ場合はその傷が疲労剥離の起点となり、フレーキングへと進展することが想定されます。そのため、定期的に分析を実施し、摩耗の進行状況を確認することを推奨します。採油周期を理論的に求めたところ、最短で約時間となります。この時間は、油中汚染物が均一になるために必要とする時間であり、この時間を経過すれば、再分析の結果から状態の傾向を確認することが可能となりますので、このことを参考に次回分析時期を決定することを推奨します。尚、水分がppmと当社推奨の管理限界値であるを超えていました。異常摩耗と発錆予防のため更油を推奨します。は良好と判断します。粘度は良好と判断します。粘度はmm/sと新油値.mm/sに比較して、粘度変化率は+％で、当社推奨の管理限界値である±％以内にあり、良好と判断します。水分は当社推奨の管理限界値を超えていました。水分はppmと当社推奨の管理限界値のを超えており、発錆予防のため、水分を除去することを推奨します。全酸価は良好と判断します。全酸価は.mgKOH/gと新油値.mgKOH/g以内にあり良好と判断します。IRの結果、良好と判断します。IRの結果、油劣化の兆候を示すカルボン酸の吸収が確認されていないことから、良好と判断します。計数汚染度は、水分濃度が高くセンサーエラーが発生したため測定できませんでした。計数汚染度は測定不能でした。計数汚染度は、水分濃度が高くセンサーエラーが発生したため、測定不能でした。重量汚染度はmg/mlとなっています。重量汚染度はmg/mlとなっています。機器の潤滑状態摩耗粒子診断で異常摩耗の早期発見パラメータであるIs値がの乗とやや高く、潤滑状態がやや厳しい状態にあることが分かりました。SOAPによる油中金属濃度の結果、鉄が検出されました。SOAPによる油中金属濃度の結果、鉄、銅、油の添加剤成分であるリン、亜鉛、外部から混入したと思われるケイ素が検出されました。SOAPによる油中金属濃度の結果、鉄、銅、亜鉛が検出されました。SOAPによる油中金属濃度の結果、鉄、銅、油の添加剤成分であるリン、亜鉛、外部から混入したと思われるアルミニウム、カルシウム、ナトリウムなどが検出されました。摩耗粒子診断の結果、微小な疲労摩耗粒子、フレッティングにより発生した赤錆がやや多く観察されました。摩耗粒子診断の結果、異常摩耗の早期発見パラメータであるIs値がの乗とやや高く、フレッティングにより発生した赤錆、局部的に高温・高圧になった場合に発生するフリクションポリマが観察されました。
報告№108-6549 報告№108-6549 | 分析№108-02767 分析№108-02767 | 108-02767 | 分析の結果、摩耗粒子の観察から本試料油中で発生している摩耗形態は、潤滑状態が正常なマイルド摩耗が支配的であることが判りました。マイルド摩耗は、機械が正常な摩耗をしている場合に発生する、いわゆる正常摩耗です。この状態は、金属がマイルドに擦られることにより金属表面に摩耗が極めて少ない特殊な表面層が形成され、摩擦表面が平滑な状態となります。このマイルド摩耗が支配的である場合、潤滑系内の潤滑状態は健全であることが分かっていますので、本システムは継続使用が可能な状態であると判断します。尚、本データは良好な状態を示しておりますので、ギヤ歯面のバックラッシを計算する必要はありませんが、トライボ診断では、分析結果からバックラッシの計算が可能です。既に、ギヤの形式、歯形、歯数、回転数、増速比の情報はご提供いただいておりますが、可能であれば、構造が確認できる図面、モジュール、歯幅をお知らせ下さい。計算結果をご報告いたします。は良好と判断します。粘度は良好と判断します。粘度は.mm/sと新油値mm/sに比較して、粘度変化率は-％で、当社推奨の管理限界値である±％以内にあり、良好と判断します。水分は良好と判断します。水分はppmと当社推奨の管理限界値の以下であり、良好と判断します。全酸価は良好と判断します。全酸価は.mgKOH/gと新油値.mgKOH/g以内にあり、良好と判断します。IRの結果、良好と判断します。IRの結果、油劣化の兆候を示すカルボン酸の吸収が確認されていないことから、良好と判断します。計数汚染度は良好と判断します。計数汚染度は良好と判断します。計数汚染度はNAS級と当社推奨の管理限界値のNAS級以内にあり、良好と判断します。重量汚染度は.mg/mlとなっています。重量汚染度は.mg/mlとなっています。粒度分布は以下の通りです。粒度分布は、.μmにピークが確認されています。機器の潤滑状態機器の潤滑状態は正常と判断します。SOAPによる油中金属濃度の結果、良好です。SOAPの結果、鉛、油の添加剤成分であるリン、亜鉛が検出されています。SOAPによる油中金属濃度の結果、良好です。D－SOAPの結果、鉄、油の添加剤成分であるリンが検出されています。摩耗粒子診断の結果、小径の鉄系摩耗粒子が多く観察されています。異常摩耗の早期発見パラメータであるIs値がの乗と良好の範囲にあり、摩耗粒子の形態観察の結果、小径の鉄系摩耗粒子が多く観察されています。SEM・XMAの結果、鉄、マンガン、クロムを含む粒子が観察されています。摩耗粒子診断で観察された粒子をSEM・XMAで詳細に観察した結果、鉄、マンガン、クロムを含む粒子が観察されています。
報告№107-0424 報告№107-0424 |  | 107-02346_2347 | 油の水分、汚染度は、油清浄機入口および出口共に良好の範囲にありました。濾過効率は～％であり、かつ、清浄器出口サンプリング弁から採取した試料油の汚染度がNAS級と清浄な状態を保持できていることから、濾過精度は確保できていると判断します。を示す水分が油清浄器入口、出口共に良好でした。油清浄機の濾過効率による油汚染度管理に関する考察油清浄機の濾過効率の指標であるβ値を確認するため、油清浄機の入口側と出口側の配管より採油を実施し、計数汚染度を実施しました。その結果を下表に示します。 ・ここで、 EMBEDExcel.Sheet.式および表に示す通り、その結果、～μmレンジが%～μmレンジが%～μmレンジが%～μmレンジが%であり、汚染度もNAS級と清浄な状態を保持できていることから、濾過精度は確保できていると判断できました。機器の摩耗油清浄器が設置されていることでNAS級と清浄になっていますが、油濾過機がないと仮定した場合、計算により求めた～μmレンジの汚染度はNAS級以上の汚染状態になる可能性を示唆するものととらえる事が出来ます。他のレンジを同様に計算すると以下のようになり、NAS級以上となりました。～～～～以上等級級以上油清浄器がなかったとした場合、以上のとおりNAS級以上の汚染された状態になることが推定されます。しかし、フェログラフィーの結果で外部から混入したと思われる鉄錆等の異物が若干観察されており、汚染の原因は、摩耗ではなく外部混入異物であるため、潤滑状態は正常な状態にあると考えられました。各分析データの傾向グラフ・油清浄機入口表水分は、年月日採油から今回まで若干の変動はあるものの、全てのデータが当社推奨の管理限界値内にあることから、良好と判断します。表計数汚染度計数汚染度は、年月日採油から若干の変動はあるものの、全てのデータが当社推奨の管理限界値内にあり良好と判断できます。表重量汚染度は、年月日採油から若干の変動はあるものの、全てのデータが当社推奨の管理限界値内にあることから、良好と判断します。・油清浄機出口表水分は、年月日採油から今回まで若干の変動はあるものの、全てのデータが当社推奨の管理限界値内にあることから、良好と判断します。表計数汚染度計数汚染度は、年月日採油から若干の変動はあるものの、全てのデータが当社推奨の管理限界値内にあり良好と判断できます。前回の試料油は、更油後稼働時間が時間と少なく、粒子数が増加していました。今回の汚染度は、ランク減少し、各レンジも減少傾向にあり、更に入口側の摩耗粒子の形態観察でも、観察された摩耗粒子は少ないことから、前回の試料油の汚染度が増加した原因は、更油した油が汚染されていた油清浄機の濾過時間が少なく、効果が得られていないこのつが原因と考えられました。表重量汚染度は、年月日採油から若干の変動はあるものの、全てのデータが推奨の管理限界値内にあることから、良好と判断します。
報告№109-09136 報告№110-00319 | 分析№109-001160 分析№110-001298 | 110-001298 | は、油の粘度、油中のスラッジの発生量を判断パラメータに、粘度、全酸価、IR、RBOTで評価します。分析の結果、油の粘性を示す粘度は、新油値の.mm/sに比較して粘度変化率が-.％の.mm/sとほぼ変化はなく、また油中のスラッジの発生量を示す全酸価は、新油値の.mgKOH/gに比較して大きな変化のない.mgKOH/gと劣化は確認されなかった。さらにはIRの結果でも油が劣化した場合に発生するカルボン酸の発生も確認されていないものの、酸化防止剤のピークが減少し、酸化防止剤の残存量を示すRBOTは、限界値minに比較してminと当社推奨の管理限界値以下にありました。但し、IRの結果、新油のIRスペクトルと一致しない箇所が確認されたことから、異種油の混入または油名の誤りなどが考えられます。一方、油中の水分を計測した結果、水分は.ppmと新油と同等であり、継続使用可能な状態にあることが確認されました。結論IRの結果から異種油の混入または油名の誤りの可能性がありますので、再度ご確認下さい。これらのことが確認されなかった場合は、潤滑油は酸化防止剤の減少と判断されますので、以下の対策が必要となります。酸化防止剤の減少により、基油の劣化に進展することが懸念されるため、更油を推奨します。
|  | 113-001980 | 対象設備は継続使用可能な状態にあると判断します。但し、今後の摩耗進行の有無を確認するためにも傾向監視を継続することが有効です。に示す内容をご確認ください。潤滑油潤滑油は油名が不明であることから、性能評価をすることが出来ませんでした。に示す内容をご確認ください。定期的な分析摩耗推移の傾向を把握し、摩耗進行の将来予測を行うために、定期的に分析を実施することを推奨します。新油の分析粘度、塩基価は、油の性能を評価するパラメータの一種です。油の性能低下は、新油との比較が必要なことから、未使用油の提供および分析による比較評価を推奨します。総合的に判断した結果、は許容範囲内にあり、機器は継続使用可能と判定しますが、摺動部の摩耗が認められたため、定期的に潤滑油分析を実施し、摩耗推移を監視することが有用と考えます。フェログラフィー【定量分析：Is値】Is値は異常摩耗の早期発見パラメータのつで、摩耗を定量化するために用います。Is値はの乗とやや高い値でした。フェログラフィー【定性分析：摩耗粒子の形態観察】比較的多く観察された粒子は、以下の通りです。正常な摩耗粒子・潤滑状態が正常なマイルド摩耗により発生。切削粒子・異物や金属表面の微小突起による切削摩耗により発生。観察された摩耗粒子の中でも切削粒子は、将来的に異常摩耗へ進展する可能性を示唆しているため、傾向監視が必要と思われます。詳細は、別紙傾向監視が必要な摩耗粒子をご覧ください。Iカップリング発光分光分析【SOAP-T】摩耗発生箇所は、以下のように推定します。鉄、鉛、銅、アンチモン、錫・エンジン部品等リン、亜鉛、カルシウム、マグネシウム・添加剤アルミニウム、ナトリウム、モリブデン・外部混入異物コンロッドメタル或いはクランクメタル等の摩耗SOAP-Tで錫がppm、鉛がppm、アンチモンが、銅が検出されたことから、コンロッドメタル或いはクランクメタル等が摩耗していると推定します。詳細は、別紙コンロッドメタル・クランクメタルの摩耗をご覧ください。固形カルシウム化合物の生成SOAP-Tでカルシウムが検出されました。ディーゼルエンジンオイル中に検出されるカルシウムは、燃焼ガス中に含まれている硫黄分と反応して微小サイズの硫酸カルシウム、いわゆる石膏が生成されます。この影響については、別紙固形カルシウム化合物の生成をご覧ください。粘度粘度はmm/sでした。新油との比較による評価が必要です。水分は.ppmと当社推奨の管理限界値以下であり、良好でした。塩基価は.mgKOH/gでした。新油との比較による評価が必要です。
報告№109-09136 報告№111-00661 | 分析№109-001160 分析№111-003321 | 111-003321 | 潤滑油は継続続使用可能な状態にあると判断します。泡立ち試験泡立ち試験の結果は、一般的には消泡性能が低下していると判断できる値の-でしたが、前回同様に新油値の-と同レベルにあったため、良好と判断します。水分がppmと新油値ppmに比較してやや高い値でした。使用油であるAlphasynPGは、ポリグリコールベースの合成ギヤオイルであるため、水分を吸収しやすい特性があります。前回に比較して減少していました。分析結果泡立ち試験の結果、消泡性能が低いと判断できる値であるものの、新油と同レベルにあり、水分が新油に比較して若干高い値でした。粘度粘度はmm/sと新油値.mm/sに比較して、粘度変化率は-％で、当社推奨の管理限界値である±％以内にあり、良好と判断します。泡立ち試験泡立ち試験は-と新油値と同レベルにありました。水分はppmと新油値より高い値でした。全酸価全酸価は.mgKOH/gと新油値.mgKOH/gに比較して高いものの、IRの結果で油劣化の兆候を示すカルボン酸の吸収が確認されていないことから、良好と判断します。
報告№103-6147 | 分析№103-02772 | 103-02772 | オーバーホール後に初期試験を実施した結果、フェログラフィーを除く項目は良好でした。フェログラフィーの結果、異常摩耗の早期発見パラメータであるIs値は.と良好の範囲にあるものの、摩耗粒子形態観察の結果、摩擦熱が高い場合に発生する球状粒子、外部から混入した鉄錆・砂がやや多く観察されました。球状粒子は、異常の兆候を示す形態のパラメータで、この摩耗粒子が発生する場合、潤滑状態に注意が必要です。球状粒子の発生原因は、一般に、溶接工事、溶接作業などによる溶接スパッタの混入、電食による発生、厳しい金属接触による摩耗、が考えられます。発生原因が、の溶接スパッタの混入であれば、今後増加しないと思われますが、が考えられる場合は、原因を取り除かなければ球状粒子は増加すると考えられますので、～ヶ月以内に精点Bを実施し、この球状粒子が増加の有無を確認されることを推奨します。念のため、主機の起動時、停止時の温度チャートから軸受温度が微妙に変化しているか、いないかの確認をされるよう推奨します。
報告№109-09094 報告№112-00124 | 分析№109-000916 分析№112-000492 | 112-000492 | グリースおよび対象設備は継続使用可能な状態にあると判断します。はフェログラフィーおよびSOAP-Tの結果から総合的に判断した結果、正常な状態にあると考えられます。フェログラフィー【定性分析：摩耗粒子および摩耗形態観察】分析結果から比較的多く観察された粒子は、以下の通りでした。正常な摩耗粒子・潤滑状態が正常なマイルド摩耗により発生。Iカップリング発光分光分析【SOAP-T】検出された金属元素から発生箇所を推定すると、以下の通りでした。鉄、鉛、ニッケル、錫・ギヤ等リン、カルシウム、アルミニウム、ナトリウム、モリブデン・添加剤、増ちょう剤、外部混入異物グリースのちょう度、滴点、酸価、IRの各データは良好でした。≪状態監視とパラメータ≫分析の目的および各分析のパラメータは以下の通りです。特性低下目的：グリースの分析結果から、グリースの物理的性状や劣化傾向などを確認する。酸価JISK赤外線吸収スペクトルJISKちょう度JISK滴点JISK摩耗目的：グリース中の摩耗粒子を分析する事により、回転・摺動部の潤滑状態、摩耗劣化の程度、余寿命などを解析する。摩耗診断電子顕微鏡観察JISKX線マイクロアナリシス油中金属濃度JISK≪分析結果≫特性低下酸価：良好酸価mgKOH/gは新油値の.mgKOH/gに比較し高くはあるものの、有機物・有機化合物試験の結果で油劣化の兆候を示すカルボン酸の吸収が見られないことから問題は無いと判断します。赤外線吸収スペクトル：良好ちょう度：良好ちょう度値はと当社推奨の管理限界値であるから以内に留まっています。滴点：良好滴点はと新油値のに比較し大きな変化はないことから問題は無いと判断します。摩耗摩耗診断：良好摩耗診断の結果、潤滑状態が正常な場合に発生する摩耗粒子が比較的多く観察されました。電子顕微鏡観察・X線マイクロアナリシス：今回は実施していません。油中金属濃度：良好油中金属濃度の結果、摩耗により発生する鉄、鉛、ニッケル、錫、油の添加剤成分や増ちょう剤等であるリン、カルシウム、アルミニウム、ナトリウム、モリブデンが検出されたものの、良好と判断します。
報告№109-09136 報告№113-00280 | 分析№109-001160 分析№113-001079 | 113-001079 | 油の劣化は確認されなかったため、継続使用可能な状態にあると判断します。但し、油中の汚染度が高いことから、今後、異物がギヤ歯面や軸受軌道面に噛み込み、摩耗が進行することが懸念されるため、に示す対策を推奨します。減速機減速機は継続使用可能な状態にあると判断します。但し、将来的な摩耗進行の有無を確認するためにも傾向監視を継続することが有効です。定期的な分析今後懸念される疲労摩耗や切削摩耗の進行を監視するため、定期的に分析を実施することを推奨します。最適な採油方法本試料油は、機器停止中にドレンから採油されているため、分析データが高濃度に出ていると推定されます。正確なデータによる診断を行うためにも、今後の採油は、極力運転中もしくは停止直後の油槽中層部から実施されることを推奨します。はフェログラフィーおよびSOAP/D-SOAPの結果から総合的に判断した結果、継続使用は可能ですが、今後の機器の機能を確認するためにも傾向管理が有用と考えます。フェログラフィー【定量分析：Is値】Is値は異常摩耗の早期発見パラメータのつで、摩耗程度を定量化するために用います。前回に比較してIs値はの乗から変化ないものの、低い値でした。フェログラフィー【定性分析：摩耗粒子および摩耗形態観察】分析結果から比較的多く観察された摩耗粒子は、以下の通りでした。疲労摩耗粒子・繰返し応力を受けて発生。Iカップリング発光分光分析【SOAP／D-SOAP】検出された金属元素から発生箇所を推定すると、以下の通りでした。鉄、銅、錫、亜鉛・ギヤ、軸受等リン・添加剤カルシウム、バリウム、アルミニウム、ケイ素、ナトリウム・外部混入異物ケイ素の検出SOAPでケイ素がppmと比較的高い値でした。一般に、潤滑油中からケイ素が検出された場合の原因として、シリコン油或いは、シリコン系の添加剤が検出されるフェログラフィーおよびフィルタ表面の異物観察で砂が多く観察されて検出されるシリコングリースをシール部に塗布している場合、このシリコングリースが潤滑油に混入して検出されるなどが挙げられます。ケイ素が多く検出された原因がであると軸受摺動面に噛み込み摩耗が進行したり、であると潤滑油とグリースが混合して粘度が上昇し、粘性抵抗が増大することにより、油温が上昇する等の悪影響を及ぼすことがあります。分析の結果から、今回検出された原因は、比較的高濃度であることからの可能性が考えられます。については、分析結果では確認することが出来ませんので、これに関する情報があれば提供をお願いします。計数汚染度は、前回に比較してNAS級以上から等級に変化はなく、当社推奨の管理限界値を超えていました。フィルタ表面の異物観察で金属片、鉄錆、砂等が観察されたことから、汚染度が高い要因は、摩耗と外部混入異物の影響と思われます。前回同様に粘度、水分、酸価、IRの各データは良好でした。
報告№109-09136 | 分析№109-001160 | 113-001562 | 潤滑油および軸受は継続使用可能な状態にあると判断します。Is値は異常摩耗の早期発見のパラメータのつで、摩耗粒子を定量化するために用います。前回に比較して、Is値はの乗からマイナス乗に低下し、潤滑状態は正常と判断します。．計数汚染度は前回に比較してNAS級からNAS級とランク低下し、当社推奨の管理限界値以下であり、良好でした。．前回同様に粘度、水分、全酸価、IR、RBOTの各データは良好でした。
報告№109-09136 報告№112-00551 | 分析№109-001160 分析№112-002287 | 112-002287_date130118 | 対象設備は継続使用可能な状態にあると判断します。但し、潤滑油は劣化が確認されたことから、以下の対策を推奨します。更油潤滑油が劣化していることから、継続使用した場合、油中の酸成分の影響で金属表面が腐食して発生する腐食摩耗に進展することが懸念されるため、更油を推奨します。はフェログラフィーおよびSOAP／D-SOAPの結果から総合的に判断した結果、正常な状態にあると考えられます。フェログラフィー【定量分析：Is値】Is値は異常摩耗の早期発見パラメータのつで、摩耗粒子を定量化するために用います。今回のIs値はのマイナス乗と低い値でした。フェログラフィー【定性分析：摩耗粒子および摩耗形態観察】分析結果から比較的多く観察された粒子は、以下の通りでした。正常な摩耗粒子・潤滑状態が正常なマイルド摩耗により発生。Iカップリング発光分光分析【SOAP／D-SOAP】検出された金属元素から発生箇所を推定すると、以下の通りでした。鉄、銅・軸受等カルシウム、ナトリウム・外部混入異物外部混入異物は、今回検出された濃度であれば、問題はありません。計数汚染度、重量汚染度は共に良好でした。粘度、水分の各データは良好でした。酸価・IR酸価は、.mgKOH/gと当社推奨の管理限界値.mgKOH/gを超えており、さらに赤外線吸収スペクトルによる分析の結果でも油劣化の兆候を示すカルボン酸の吸収が確認されたことから、油は劣化していることが分かりました。今後、油中の酸成分の影響で金属表面が腐食して発生する腐食摩耗に進展することが懸念されます。
報告№109-09136 報告№113-00211 | 分析№109-001160 分析№113-000819 | 113-000819_date131004 | 潤滑油の劣化はないものの、油中の汚染度がやや高い値でした。採油条件の影響で値が高くなっていると考えられますが、異物の影響で将来的に摩耗が進行する懸念がありますので、に示す対策を推奨します。軸受は継続使用可能な状態にあると判断します。但し、観察された摩耗粒子には局部的な油膜破断により発生するシビア粒子が比較的多く認められていることから、更油しただけでは油膜破断の要因が残ります。そのため、定期的な分析により今後の摩耗進行の有無を確認することを推奨します。定期的な分析摩耗粒子の形態観察で、凝着摩耗、切削摩耗、疲労摩耗が観察されたことから、今後の摩耗進行を監視するため、定期的に分析を実施することを推奨します。シリコン系のグリースや添加剤の確認シリコン系の添加剤やグリースを使用している箇所があるかについてご確認下さい。詳細はを参照下さい。最適な採油方法本試料油は、機器停止中に軸受箱排油口から採油されているため、分析データが高濃度に出ていると推定されます。正確なデータによる診断を行うためにも、今後の採油は、極力運転中もしくは停止直後の油槽中層部から実施されることを推奨します。はフェログラフィーおよびSOAP／D-SOAPの結果から総合的に判断した結果、継続使用は可能ですが、今後の機器の機能を確認するためにも傾向管理が有用と考えます。フェログラフィー【定量分析：Is値】Is値は異常摩耗の早期発見パラメータのつで、摩耗程度を定量化するために用います。今回のIs値はの乗と、やや高い値でした。フェログラフィー【定性分析：摩耗粒子および摩耗形態観察】分析結果から観察された代表的な粒子は、以下の通りでした。切削粒子・異物や金属表面の微小突起による切削摩耗により発生。シビア粒子・潤滑状態がやや厳しい凝着摩耗により発生。金属潤滑部が局部的に油膜切れを起していると考えられます。疲労摩耗粒子・繰返し応力を受けて発生。フリクションポリマ・局部的に高圧・高温となる場合に発生。観察された摩耗粒子の中でも切削粒子、シビア粒子は、将来的な摩耗の進行に繋がる可能性を示唆しているため、傾向監視が必要と思われます。摩耗形態の中でも切削摩耗は摩耗進行速度が速く、転がり軸受でこの摩耗形態が発生した場合には寿命が分の程度に低下することも知られており、切削摩耗により生じた軌道面の損傷が起点となって転がり軸受の寿命となるフレーキングに進展することから傾向監視による経過監視が必要です。切削摩耗の発生原因となる混入異物が残留している場合、この異物により切削摩耗が継続して発生する可能性があります。シビア粒子は凝着摩耗に分類されます。この摩耗粒子は、軸受軌道面で凝着、破断を繰り返し、この過程で生じる移着粒子が成長して摩耗粒子となります。そのため、軸受軌道面では局部的に油膜切れが発生していることを示しています。この状態が継続した場合、摩耗粒子のサイズは徐々に大型化していき、設備の損傷に至る場合がありますので、傾向監視が必要です。Iカップリング発光分光分析【SOAP／D-SOAP】検出された金属元素から発生箇所を推定すると、以下の通りでした。鉄、鉛、亜鉛・軸受等カルシウム、アルミニウム、ケイ素、ナトリウム・外部混入異物ケイ素の検出ケイ素がppm検出されました。一般に、潤滑油中からケイ素が検出された場合の原因として、油の消泡剤として使用されるシリコン系の添加剤が検出されるフェログラフィーおよびフィルタ表面の異物観察で砂が多く観察され、これが検出されるシリコングリースをシール部に塗布している場合、このシリコングリースが潤滑油に混入して検出されるなどが挙げられますが、今回検出が比較的高濃度であることからの可能性が考えられます。については、分析結果では確認することが出来ませんので、これに関する情報があれば提供をお願いします。計数汚染度はNAS級と当社推奨の管理限界値以下であるものの、やや高い値でした。フィルタ表面の異物観察で金属片、鉄錆、砂等が観察されたことから、汚染度が高い要因は、摩耗と外部混入異物の影響と思われます。粘度、水分、全酸価、IR、RBOTの各データは、良好でした。尚、別紙RBOTの減少傾向から油の余寿命を求めた結果、本試料油は直近の更油から起算して年月まで使用可能であることが分かります。
報告№111-00372 報告№111-00372 | 分析№111-001676 分析№111-001741 | 111-001741 | 有機物・有機化合物試験で検出されたピークには新グリースと異なるピークが検出されました。IRの結果で新グリースと異なるピークが検出されたことから、グリース名が違うか、或いは、異種グリースが混入した可能性が考えられますので、確認する必要があります。≪状態監視とパラメータ≫分析の目的および各分析のパラメータは以下の通りです。特性低下目的：グリースの分析結果から、グリースの物理的性状や劣化傾向などを確認する。全酸価JISK赤外線吸収スペクトルJISKちょう度JISK滴点JISK摩耗目的：グリース中の摩耗粒子を分析する事により、回転・摺動部の潤滑状態、摩耗劣化の程度、余寿命などを解析する。摩耗診断電子顕微鏡観察JISKX線マイクロアナリシス油中金属濃度JISK≪分析結果≫特性低下全酸価：良好全酸価.mgKOH/gは新油値の.mgKOH/gに比較し高くはあるものの、有機物・有機化合物試験の結果で油劣化の兆候を示すカルボン酸の吸収が見られないことから問題は無いと判断します。赤外線吸収スペクトル：良好ちょう度：良好ちょう度値はと当社推奨の管理限界値であるから以内に留まっています。滴点：良好滴点はと新油値のに比較し変化はないことから問題は無いと判断します。摩耗摩耗診断電子顕微鏡観察・X線マイクロアナリシス：今回は実施していません。油中金属濃度：今回は実施していません。
報告№107-6588 報告№107-0496 | 分析№107-02904 分析№107-02923 | 107-02923 | トライボ診断の結果、ギヤ歯面では局部的な油膜切れによる金属接触が発生していますが、異常摩耗の早期発見パラメータであるIs値がの乗、鉄濃度がSOAPでppm、D-SOAPでと僅かであることから、本減速機は継続使用可能と判断します。但し、計数汚染度がNAS級以上と高く、外部から混入した異物が非常に多く確認されたことから、これらの異物がギヤ歯面に噛み込み摩耗が進行することが懸念されました。ヶ月後に再度分析を実施し、摩耗の進行状況を確認することを推奨します。一方、を示す粘度、水分、全酸価、IRの各データは良好の範囲にあり、この油は継続使用可能と判断します。これらのことは、異常摩耗の早期発見パラメータであるフェログラフィーのIs値がの乗と良好の範囲にあるものの、摩耗粒子の形態観察の結果、金属接触が厳しい場合に発生するシビア粒子が多く観察されたことSOAP／D－SOAPの結果、鉄が検出されたこと以上のことから判断しました。尚、トライボ診断では、バックラッシの増加量を分析結果から計算できますので、構造が確認できる図面、ギヤの形式、歯形、モジュール、歯数、回転数、増速比、歯幅をお知らせ下さい。計算結果をご報告いたします。
報告№103-6145 | 分析№103-02736 | 103-02736 | 本分析は、前回の分析が濾過後の試料であったにもかかわらず、計数汚染度のデータが濾過後としては不十分なデータであったため、再分析したものです。分析の結果、前回分析データで、外部から混入した異物が多く観察されていたのは、採油方法に問題があったことが確認されました。これらのことは、計数汚染度が、前回のNAS級からNAS級にランク減少し、重量汚染度が、前回の.mg/mlから.mg/mlに減少したことD－SOAPで、鉄が前回のから.に減少したこと以上のことから判断しました。又、前回と同じく摩耗粒子形態観察で、摩擦熱が高い場合に発生する球状粒子、外部から混入した異物が観察されました。球状粒子は、異常の兆候を示す形態のパラメータで、この摩耗粒子が発生する場合、潤滑状態に注意が必要です。中でも、球状粒子には注意が必要です。球状粒子の発生原因は、一般に、溶接工事、溶接作業などによる溶接スパッタの混入、電食による発生、厳しい金属接触による摩耗、が考えられます。前回と同じく観察された球状粒子の数が減少していたことから、球状粒子の発生原因はの溶接スパッタと考えられました。計数汚染度、SOAP／D－SOAPのデータに変化はなく、フェログラフィーのIs値のデータが減少傾向を示していることから、潤滑状態は良好と判断します。尚、RBOTが前回に比較し、min上昇したのは、新油の補充等の影響が考えられます。今後は、今回のRBOT値によりデータ管理を行います。
報告№108-5071 報告№110-00726 | 分析№108-02721 分析№110-003359 | 110-003359 | 障害予防を目的に以下の対策を推奨します。更油粘度が低下していたことから、今後適正な粘度範囲で使用していない場合、ギヤ歯面やベアリング軌道面で油膜切れが発生し、摩耗が進行することが懸念されるため、更油を推奨します。追加分析消泡性能が低下した場合、ギヤ歯面での油膜形成に影響が出て摩耗の発生が進展することがあります。今後は消泡性能低下の影響により摩耗が進展する可能性がありますので、フェログラフィーおよびSOAPを追加することを推奨します。分析結果粘度が当社推奨の管理限界値を超えていました。泡立ち試験の結果、消泡性能が低下していることが確認されました。粘度粘度は.mm/sと新油値mm/sに比較して、粘度変化率は-％で、当社推奨の管理限界値である±％を超えていました。泡立ち試験泡立ち試験は-と新油に比較して高い値でした。水分はと当社推奨の管理限界値の以下であり、良好と判断します。全酸価全酸価はmgKOH/gと新油値mgKOH/g以下にあり、良好と判断します。
報告№109-09136 報告№113-00522 | 分析№109-001160 分析№113-002225 | 113-002225 | Is値は、前回の-レベルからレベルに、桁上昇しています。異常摩耗の早期発見のパラメータであるIs値は摩擦摺動面が摩耗損傷する直前に急上昇することが分かっています。今回、Is値の上昇速度が大きいことから、潤滑状態がやや厳しくなっていると推定されることから、定期的に潤滑油分析を実施し、摩耗推移を監視することが有用と考えます。また、フェログラフィーで観察された代表的な粒子は以下の通りです。正常な摩耗粒子・潤滑状態が正常なマイルド摩耗により発生。シビア粒子・潤滑状態がやや厳しい凝着摩耗により発生。極微小領域で油膜切れが発生したことを示します。シビア粒子は、摩擦面が将来的に異常摩耗へ進展する可能性を示唆しているため、傾向監視が有用と思われます。詳細は、別紙傾向監視が必要な摩耗粒子をご覧ください。銅の溶出SOAPの結果、前回に比較して銅がppmからppmに増加していました。提供して頂いた情報によれば、ボイラ給水ポンプのラビンリンスリングに銅が使用されていると思われますので、この部位の銅が検出されているか、或いは、潤滑油中の亜鉛系添加剤がその他の銅を使用した箇所と反応して溶出させていると推定されます。銅の溶出は、潤滑油に使用されている亜鉛系添加剤と銅の反応により発生することが知られています。銅濃度の増加とともに油の酸化速度が加速しますので、注意して下さい。計数汚染度は前回のNAS級からNAS級にランク上昇し、重量汚染度も.mg/mlから.mg/mlに増加していたものの、共に当社推奨の管理限界値以内であり、良好です。
報告№109-09448 報告№110-00157 | 分析№109-002802 分析№110-000651 | 110-000651 | ・摩耗状態フェログラフィーの粒子観察の結果、外部から混入したと思われる鉄錆、砂等が確認されました。異常摩耗の早期発見パラメータであるフェログラフィーのIs値がの乗と高い範囲にあるものの、外部混入異物が支配的であることから、潤滑状態は正常な状態にあると考えられます。・汚染度計数汚染度はNAS級と当社管理基準内にあるものの、フィルタ表面の異物観察で鉄錆、砂等が観察されたことから、汚染度が高い要因は、外部混入異物の影響と思われます。・粘度、水分、全酸価、IRの各データは良好でした。潤滑油および対象設備は継続使用可能な状態にあるものの、以下の対策が必要です。油の汚染度が高く、油圧系統にあるバルブの動作障害やストレーナの目詰まり等を引き起こす可能性がありますので、濾過を推奨します。は良好と判断します。粘度粘度はmm/sと新油値.mm/sに比較して、粘度変化率は+.％で、当社推奨の管理限界値である±％以内にあり、良好と判断します。水分は.ppmと当社推奨の管理限界値の以下であり、良好と判断します。全酸価全酸価は.mgKOH/gと新油値.mgKOH/g以内にあることから、良好と判断します。IRIRの結果、油劣化の兆候を示すカルボン酸の吸収が確認されず、且つ、新油のスペクトルパターンとほぼ一致していることから、良好と判断します。計数汚染度はやや高い値でした。計数汚染度計数汚染度はNAS級と当社推奨の管理限界値のNAS級以内にあるものの、やや高い値でした。重量汚染度は.mg/mlと当社推奨の管理限界値のmg/ml以内にあり、良好と判断します。機器の潤滑状態摩耗粒子診断の結果、外部から混入したと思われる鉄錆、砂等が比較的多く観察されました。SOAPによる油中金属濃度SOAPによる油中金属濃度の結果、ニッケル、錫、油の添加剤成分であるリン、外部から混入したと思われるケイ素、ナトリウムが検出されました。SOAPによる油中金属濃度SOAPによる油中金属濃度の結果、油の添加剤成分であるリン、外部から混入したと思われるカルシウム、ナトリウムが検出されました。摩耗粒子診断異常摩耗の早期発見パラメータであるIs値がの乗とやや高く、摩耗粒子の形態観察の結果、外部から混入したと思われる鉄錆、砂等が比較的多く観察されました。
報告№109-09094 報告№112-00124 | 分析№109-000916 分析№112-000494 | 112-000494 | グリースは継続使用可能な状態にあると判断します。グリースの物理的性状は良好と判断します。≪状態監視とパラメータ≫分析の目的および各分析のパラメータは以下の通りです。特性低下目的：グリースの分析結果から、グリースの物理的性状や劣化傾向などを確認する。酸価JISK赤外線吸収スペクトルJISKちょう度JISK滴点JISK摩耗目的：グリース中の摩耗粒子を分析する事により、回転・摺動部の潤滑状態、摩耗劣化の程度、余寿命などを解析する。摩耗診断電子顕微鏡観察JISKX線マイクロアナリシス油中金属濃度JISK≪分析結果≫特性低下酸価：良好酸価.mgKOH/gは新油値の.mgKOH/gに比較し高くはあるものの、有機物・有機化合物試験の結果で油劣化の兆候を示すカルボン酸の吸収が見られないことから問題は無いと判断します。赤外線吸収スペクトル：良好ちょう度：良好ちょう度値はと当社推奨の管理限界値であるから以内に留まっています。滴点：良好滴点はと新油値のに比較し大きな変化はないことから問題は無いと判断します。摩耗摩耗診断電子顕微鏡観察・X線マイクロアナリシス：今回は実施していません。油中金属濃度：今回は実施していません。
報告№108-5071 報告№111-00598 | 分析№108-02721 分析№111-002789 | 111-002789 | 潤滑油は継続使用可能な状態にあると判断します。但し、消泡性能が低下していることから、以下の対策を推奨します。追加分析消泡性能が低下した場合、ギヤ歯面での油膜形成に影響が出て摩耗が進展することがありますので、フェログラフィーおよびSOAP-Tを追加して摩耗により発生する油中金属濃度や潤滑状態を確認することを推奨します。泡立ち試験泡立ち試験の結果は、一般的には消泡性能が低下していると判断できる値の-でしたが、前回同様に新油値の-であるのに比較して高い値であったことから、消泡性能が低下していることが分かりました。今後の使用状況によっては油の酸化劣化が進行したり、ギヤ歯面およびベアリング軌道面で油膜切れが発生したりする場合があるため、消泡剤の添加による消泡性能の改善など何らかの対応が必要になると思われます。分析結果泡立ち試験の結果、消泡性能が低下していました。粘度粘度はmm/sと新油値mm/sに比較して、粘度変化率は-％で、当社推奨の管理限界値である±％以内にあり、良好と判断します。泡立ち試験泡立ち試験は-と新油値に比較して高い値でした。水分はppmと当社推奨の管理限界値の以下であり、良好と判断します。全酸価全酸価はmgKOH/gと新油値.mgKOH/gに比較して高いものの、IRの結果で油劣化の兆候を示すカルボン酸の吸収が確認されていないことから、良好と判断します。
報告№109-09136 報告№111-00730 | 分析№109-001160 分析№111-003727 | 111-003727 | 潤滑油および軸受は継続使用可能な状態にあると判断します。但し、今後も摩耗の進行を傾向監視するため、以下の対策を推奨します。定期的な分析凝着摩耗の進行を監視するため、定期的に分析を実施し、摩耗の進行状況を確認することを推奨します。再分析の時期を理論的に求めたところ、最短で約時間となります。この時間は、油中汚染物が均一になるために必要とする時間であり、この時間を経過すれば、油が入れ替わっていても再分析の結果から状態の傾向を確認することが可能となります。そのため、試運転などで数時間の運転が可能であれば、より的確に状況が確認できますので再分析を推奨します。油槽内の清掃潤滑油が汚染されていることから、油槽内は汚染されていると思われます。更油をする際には、油槽内を清掃し、更油する新油もNAS級程度の清浄な潤滑油を更油することを推奨します。シリコン系のグリースや添加剤の確認シリコン系の添加剤やグリースを使用している箇所があるかについてご確認下さい。フェログラフィー異常摩耗の早期発見パラメータとして摩耗粒子を定量化して評価するフェログラフィーのIs値は、潤滑状態が厳しいの乗でした。摩耗粒子の形態で比較的多く観察された粒子は、潤滑状態が正常な場合に発生する摩耗粒子金属潤滑部が局部的に油膜切れを起して発生するシビア粒子局部的に高圧・高温となる場合に発生するフリクションポリマでした。これらの摩耗粒子が観察された場合、潤滑部で発生している摩耗形態は、正常なマイルド摩耗潤滑状態がやや厳しい凝着摩耗であり、そして局部的ではあるものの高圧・高温の箇所が発生していることも分かります。フリクションポリマは、潤滑油が軌道面に押し込められ高圧状態になると同時に、圧縮熱により高温状態になった結果、基油自身が重合反応を起こし生成することが知られています。そのため、高圧高温状態の解消がなされなければ、潤滑油の劣化が進行し、粘度上昇に因る潤滑異常に進展する場合があります。Iカップリング発光分光分析供試の潤滑油を分析した結果、検出された金属元素は、SOAPの結果表に示すように、鉄、鉛、銅、錫、亜鉛、カルシウム、バリウム、ケイ素、ナトリウムが検出されました。これらの検出された金属元素から発生箇所を推定すると鉄、鉛、銅、錫、亜鉛・軸受等カルシウム、バリウム、ケイ素、ナトリウム・外部混入異物であると思われます。このうち、機械部品が摩耗したと思われる元素はのグループです。SOAP／D－SOAPで銅が比較的高い値でした。銅を使用した箇所は、転がり軸受では保持器が考えられますが、型番から保持器ではないことから、オイルリングなどが考えられます。オイルリングであった場合、摩耗が進行するにつれて、オイルリングが円滑に回転し難い状況が発生します。その結果、潤滑油のかき揚げ量が減少し、軸受軌道面で油膜切れを引き起こす可能性があります。ケイ素の検出SOAPでケイ素がppm検出されました。一般に、潤滑油中からケイ素が検出された場合の原因として、シリコン油或いは、シリコン系の添加剤が検出されるフェログラフィーおよびフィルタ表面の異物観察で砂が多く観察されて検出されるシリコングリースをシール部に塗布している場合、このシリコングリースが潤滑油に混入して検出されるなどが挙げられますが、今回検出が比較的高濃度であることからの可能性が考えられます。については、分析結果では確認することが出来ませんので、これに関する情報があれば提供をお願いします。計数汚染度、重量汚染度は共に当社推奨の管理限界値を超えていました。フィルタ表面の異物観察で銅合金、金属片、鉄錆等が観察されたことから、汚染度が高い要因は、摩耗と外部混入異物の影響と思われます。粘度、全酸価、IR、RBOTの各データは良好でした。尚、別紙RBOTの減少傾向から油の余寿命を求めた結果、本試料は直近の更油から起算して稼働日数が年月まで使用可能であることが分かります。
報告№108-8020 報告№108-8020 | 分析№108-03251 分析№108-03251 | 108-03251 | 本試料油は、採油量がmlと少なく、汚染粒子数、汚染物重量は規定量確保できなかったため、参考値としてお考えください。分析の結果、摩耗粒子の形態観察およびフィルタ表面の異物観察で外部から混入したと思われる鉄錆、砂、樹脂等が多く観察されことから、汚染度が高い要因は、外部混入異物の影響と考えられます。異常摩耗の早期発見パラメータであるフェログラフィーのIs値が、混合潤滑の初期的段階であるの乗ですが、摩耗粒子がほとんど観察されず、外部混入物が支配的であることから、Is値が高い要因は、外部混入物の影響と考えられますので、継続可能な状態にあると判断します。一方、金属濃度SOAPでケイ素がppm検出されています。一般に、潤滑油中からケイ素が検出された場合の原因として、油の消泡剤として使用されるシリコン系の添加剤が検出されるフェログラフィーおよびフィルタ表面の異物観察で砂が多く観察され、これが検出されるシリコングリースをシール部に塗布している場合、このシリコングリースが潤滑油に混入して検出されるなどが挙げられますが、今回の原因は、フェログラフィーおよびフィルタで砂が観察されたことから、の可能性が考えられます。およびについては、分析結果では確認することが出来ませんので、原因を絞込むため、消泡剤の投与をしていないか、また、シリコングリースを使用している箇所があるかについてご確認下さい。今回の採油で全量抜き取っており、採油後には新油が充填されていると思われますが、今後新油を充填する場合は、機器内部の洗浄とともに、補充油を濾過機などを使用して清浄な潤滑油を充填することを推奨します。一方、特性低下を知るパラメータである全酸価、有機物・有機化合物、酸化安定度の各データが良好の範囲にあることから、この油は継続使用可能と判断します。特性低下全ての項目が良好な範囲にあったことから特性低下は認められず良好と判断します。全酸価は良好と判断します。全酸価は.mgKOH/gと新油値.mgKOH/gに比較して高い値であるものの、有機物・有機化合物で油劣化の兆候を示すカルボン酸の吸収が確認されていないことから、良好と判断します。有機物・有機化合物の結果、良好と判断します。有機物・有機化合物の結果、油劣化の兆候を示すカルボン酸の吸収が確認されていないことから、良好と判断します。酸化安定度の結果、良好と判断します。酸化安定度はminと当社推奨の管理限界値のmin以上であり、良好と判断します。色相は良好と判断します。色相はLと新油値のL.に比較して大きな変化はなく、良好と判断します。汚染は良好と判断します。汚染粒子数は良好と判断します。汚染粒子数はNAS級と当社推奨の管理限界値のNAS級以内にあり、良好と判断します。汚染物重量は良好と判断します。汚染物重量は.mg/mlと当社推奨の管理限界値のmg/ml以内にあり、良好と判断します。摩耗摩耗粒子の結果、外部から混入したと思われる鉄錆、砂、樹脂等が多く観察されています。摩耗粒子の結果、外部から混入したと思われる鉄錆、砂、樹脂等が多く観察されています。異常摩耗の早期発見パラメータであるフェログラフィーのIs値がの乗とやや高く、摩耗粒子の形態観察の結果、外部から混入したと思われる鉄錆、砂、樹脂等が多く観察されています。金属濃度SOAPの結果は良好です。金属濃度SOAPの結果、外部から混入したと思われるケイ素が検出されています。金属濃度酸溶解法の結果、鉄が検出されています。金属濃度酸溶解法の結果、鉄、外部から混入したと思われるカルシウム、ナトリウムが検出されています。
報告№109-09136 報告№112-00656 | 分析№109-001160 分析№112-003017 | 112-003017 | 分析の結果、潤滑油の汚染度は良好な範囲にあることから、継続使用可能な状態にあると判断します。軸受分析の結果、軸受は継続使用可能な状態にあると判断します。但し、フレッティング摩耗が発生していることから、以下の対策を推奨します。定期的な分析今後懸念されるフレッティング摩耗の進行を監視するため、定期的に分析を実施することを推奨します。油劣化の確認樹脂軸受の素材は、断熱性が高いため、摺動面で発生する熱がセグメントメタルから放熱し難く、潤滑油の酸化劣化が進行しやすいことから、今後は粘度、全酸価、IR、RBOTの項目を追加し、油劣化を確認することを推奨します。はフェログラフィーおよびSOAP／D-SOAPの結果から総合的に判断した結果、継続使用は可能ですが、機器の機能を保持するためにも傾向管理が有用と考えます。フェログラフィー【定量分析：Is値】Is値は異常摩耗の早期発見パラメータのつで、摩耗粒子を定量化するために用います。今回のIs値はの乗と低い値でした。フェログラフィー【定性分析：摩耗粒子および摩耗形態観察】分析結果から比較的多く観察された摩耗粒子は、以下の通りでした。赤錆・フレッティングにより発生。観察された摩耗粒子の中でも赤錆は、注意が必要です。フレッティングの発生要因は、スラストランナー固定部やスラストメタル台金部の鉄系材料が接合されたり、勘合されたりする部分から発生します。フレッティングによる赤錆が少量発生しても直ちに異常ではありませんが、場合によっては、発生した赤錆が柔らかい樹脂軸受表面に埋め込まれ、ランナー側で摩耗が発生する場合があります。Iカップリング発光分光分析【SOAP／D-SOAP】検出された金属元素から発生箇所を推定すると、以下の通りでした。鉄・軸受等カルシウム、ナトリウム・外部混入異物計数汚染度は、前回に比較してNAS級から変化はなく、重量汚染度は、.mg/mlから.mg/mlに減少し、良好でした。
報告№109-09136 報告№113-00211 | 分析№109-001160 分析№113-000813 | 113-000813_date130912 | 潤滑油の劣化はないものの、油中の汚染度がやや高い値でした。採油条件の影響で値が高くなっていると考えられますが、異物の影響で将来的に摩耗が進行する懸念がありますので、に示す対策を推奨します。軸受は継続使用可能な状態にあると判断します。シリコン系のグリースや添加剤の確認シリコン系の添加剤やグリースを使用している箇所があるかについてご確認下さい。詳細はを参照下さい。最適な採油方法本試料油は、機器停止中に軸受箱排油口から採油されているため、分析データが高濃度に出ていると推定されます。正確なデータによる診断を行うためにも、今後の採油は、極力運転中もしくは停止直後の油槽中層部から実施されることを推奨します。はフェログラフィーおよびSOAP／D-SOAPの結果から総合的に判断した結果、継続使用は可能ですが、今後の機器の機能を確認するためにも傾向管理が有用と考えます。フェログラフィー【定量分析：Is値】Is値は異常摩耗の早期発見パラメータのつで、摩耗程度を定量化するために用います。今回のIs値はの乗と、高い値でした。フェログラフィー【定性分析：摩耗粒子および摩耗形態観察】分析結果から観察された代表的な粒子は、以下の通りでした。切削粒子・異物や金属表面の微小突起による切削摩耗により発生。疲労摩耗粒子・繰返し応力を受けて発生。鉄錆、樹脂等・外部から混入したと考えられます。観察された摩耗粒子の中でも切削粒子は、将来的な摩耗の進行に繋がる可能性を示唆しているため、傾向監視が必要と思われます。摩耗形態の中でも切削摩耗は摩耗進行速度が速く、転がり軸受でこの摩耗形態が発生した場合には寿命が分の程度に低下することも知られており、切削摩耗により生じた軌道面の損傷が起点となって転がり軸受の寿命となるフレーキングに進展することから傾向監視による経過監視が必要です。切削摩耗の発生原因となる混入異物が残留している場合、この異物により切削摩耗が継続して発生する可能性があります。Iカップリング発光分光分析【SOAP／D-SOAP】検出された金属元素から発生箇所を推定すると、以下の通りでした。鉄、銅、錫、亜鉛・軸受等カルシウム、アルミニウム、ケイ素、ナトリウム・外部混入異物ケイ素の検出ケイ素がppm検出されました。一般に、潤滑油中からケイ素が検出された場合の原因として、油の消泡剤として使用されるシリコン系の添加剤が検出されるフェログラフィーおよびフィルタ表面の異物観察で砂が多く観察され、これが検出されるシリコングリースをシール部に塗布している場合、このシリコングリースが潤滑油に混入して検出されるなどが挙げられますが、今回検出が比較的高濃度であることからの可能性が考えられます。については、分析結果では確認することが出来ませんので、これに関する情報があれば提供をお願いします。計数汚染度はNAS級と当社推奨の管理限界値以下であるもののやや高い値でした。フィルタ表面の異物観察で金属片、鉄錆、砂等が観察されたことから、汚染度が高い要因は、摩耗と外部混入異物の影響と思われます。粘度、水分、全酸価、IR、RBOTの各データは、良好でした。尚、別紙RBOTの減少傾向から油の余寿命を求めた結果、本試料油は直近の更油から起算して年月まで使用可能であることが分かります。
報告№102-6080 | 分析№102-01417 | 102-01417 | 濾過前の試料油を分析した結果、フェログラフィーを除く項目は良好でした。フェログラフィーの結果、摩耗過酷度を示すIs値は.と非常に良好の範囲にあるものの、摩耗粒子形態観察の結果、摩擦熱が高い場合に発生する球状粒子、外部から混入した鉄錆が見られました。球状粒子は、異常の兆候を示す形態のパラメータで、この摩耗粒子が発生する原因は、一般に、溶接工事、溶接作業などによる溶接スパッタの混入、電食による発生、厳しい金属接触による摩耗、が考えられます。発生原因が、の溶接スパッタの混入であれば、今後増加しないと思われますが、が考えられる場合は、原因を取り除かなければ球状粒子は増加すると考えられますので、ヶ月以内に再度分析を実施し、この球状粒子の増加の有無を確認されることを推奨します。尚、貴社において、過去に同様な事例が軸受損傷に繋がった例があるので、念のため、主機の起動時、停止時の温度チャートから軸受温度が微妙に変化しているか、いないかの確認をされるよう推奨します。
報告№109-09136 報告№111-00657 | 分析№109-001160 分析№111-003297 | 111-003297 | 潤滑油および減速機は継続使用可能な状態にあると判断します。バックラッシによる評価トライボ診断では、バックラッシの増加量を分析結果から計算できますので、構造が確認できる図面、ギヤの形式、歯形、モジュール、歯数、歯幅、油入替後の稼働時間ならびに分解点検後の稼働時間をお知らせ下さい。計算結果をご報告いたします。最適な採油方法本試料油は、機器停止中に点検口から採油されています。機器が停止している状態では、別紙油中粒子の沈降の影響に示すように油槽内で撹拌がなくなり固形物が沈降するため、油中汚染度は低くなると推定されます。今後の採油は、極力運転中もしくは停止直後の油槽中層部から実施されることを推奨します。、汚染状態、は良好でした。尚、別紙RBOTの減少傾向から油の余寿命を求めた結果、本試料は直近の更油から起算して稼働日数が年月まで使用可能であることが分かります。本試料油の添加剤は、一般に、タービン油に比較して極圧添加剤や摩耗防止剤などの濃度が高く、この影響でRBOT試験の結果が変動する傾向があります。そのため、ギヤ油の余寿命の評価をタービン油と同等の精度で得るには、RBOTの結果に加え、粘度、全酸価、IRなどのデータを総合的に判断することが必要です。
報告№107-0366 報告№111-00087 | 分析№107-01900 分析№111-000459 | 111-000459 | 濾過前の試料油を分析した結果、粘度が.mm/sと新油のmm/sに比較して、粘度変化率は+％で、やや不良領域にありました。粘度は、これまで使用していたISOVGにISOVGであるFBKタービンを補充して使用しているため新油データに比較して高い値を示していますが、前回に比較して変化がないことから、本試料油は継続使用可能と判断します。
報告№104-0378 報告№105-6011 | 分析№104-02669 分析№105-00446 | 105-00446 | 分解点検ヶ月後に初期試験を実施した結果、摩耗は安定していると判断します。これらのことは、前回に比較して、計数汚染度はランク減少したことSOAP／D-SOAPの結果、鉄濃度に変化がないこと異常摩耗の早期発見パラメータであるフェログラフィーのIs値がと良好の範囲にあること以上のことから判断しました。
報告№109-09136 報告№110-00326 | 分析№109-001160 分析№110-001416 | 110-001416 | 摩擦面で発生している摩耗の形態や潤滑状態は、フェログラフィーで得られた摩耗粒子の観察結果から評価します。同法は、摩耗粒子を含んだ試料油を磁力で油と粒子とに分離する技術で、分離された摩耗粒子を解析することによって潤滑状態の健全性や摩耗粒子の発生原因を診断するものです。摩耗粒子と摩耗形態観察された粒子は、潤滑状態が正常な場合に発生する摩耗粒子でした。以上から、潤滑部で発生している摩耗は正常なマイルド摩耗であることが分かりました。潤滑状態異常摩耗の早期発見パラメータとして摩耗粒子を定量化して評価するフェログラフィーのIs値は、潤滑状態が正常であるのマイナス乗となっていました。汚染度水分濃度は、前回同様に管理基準以内にあり良好でした。粘度、全酸価、RBOTの各データは、前回同様に管理基準以内にあり良好でした。本試料油は、機器停止中に油タンクドレン弁から採油されています。ドレン弁の汚染度は、一般的に高く、尚且つ、機器が停止している状態では、油槽内で撹拌がなくなり固形物が沈降するため、油中汚染度は更に高くなると推定されます。このような悪条件にもかかわらず、今回の分析結果は全て良好であり、異常なデータは見られませんでした。したがって、潤滑油および軸受は継続使用可能な状態にあると判断します。なお、今後の採油は、極力停止直後の油槽中層部から実施されることを推奨します。
報告№109-09136 報告№112-00091 | 分析№109-001160 分析№112-000313 | 112-000313 | 潤滑油は継続使用可能な状態にあると判断します。但し、IRの結果から異種油の混入または油名の誤りの可能性がありますので、以下の対策を推奨します。異種油の混入の有無、油名を再確認することを推奨します。粘度、全酸価、RBOTの各データは良好でした。IRIRの結果、新油のIRスペクトルと一致しない箇所が確認されたことから、異種油の混入または油名の誤りなどが考えられます。油の余寿命は、使用油の使用期間または使用時間が不明であったため、ご依頼の油の余寿命に関する検討は行えませんでした。ただし、分析の結果で新油値がminであったことから、使用期間を仮にヶ月間と仮定すれば余寿命は十二分にあると言えます。可能であれば、使用期間、あるいは使用時間の情報をご提供下さい。水分は良好でした。
報告№107-0366 報告№109-09283 | 分析№107-01900 分析№109-002039 | 109-002039 | 濾過前の試料油を分析した結果、RBOTがminと前回に比較して大きな変化はないものの、低い値でした。計数汚染度は、μm以上のサイズが前回のNAS級からランク上昇してNAS級になりましたが、他のサイズはやや増加した程度でした。・RBOTの減少率前回に比較して大きな変化はありませんでした。このまま継続使用した場合、限界値に到達するのは年月であるものの、使用状況によっては急激に低下することが懸念され、RBOTの減少率が大きくなる場合が考えられます。・汚染度の増加摩耗粒子の形態観察およびフィルタ表面の異物観察で鉄錆、砂等が観察されたため、汚染度が増加した要因は摩耗による粒子の増加ではなく、採油時に混入したと思われる異物によるものと考えられます。異物の混入はありましたが、潤滑異常の早期発見パラメータである摩耗過酷度を示すIs値がの乗と非常に良好の範囲にあることから、潤滑状態は正常な状態にあると判断します。
報告№109-09094 報告№109-09094 | 分析№109-000914 分析№109-000914 | 109-000914 | 有機物・有機化合物を分析した結果、検出されたピークには新油と異なるピークが検出されました。油名が違うか、或いは、異種油が混入した可能性が考えられますので、油名、異種油混入の可能性を確認する必要があります。特性低下有機物・有機化合物を分析した結果、検出されたピークには新油と異なるピークが検出されました。油名が違うか、或いは、異種油が混入した可能性が考えられますので、油名、異種油混入の可能性を確認する必要があります。粘度は良好と判断します。粘度はmm/sと新油値mm/sに比較して、粘度変化率は+.％で、当社推奨の管理限界値である±％以内にあり、良好と判断します。全酸価は良好と判断します。全酸価は.mgKOH/gと新油値.mgKOH/gに比較して高い値であるものの、有機物・有機化合物の結果、油劣化の兆候を示すカルボン酸の吸収が確認されていないことから、良好と判断します。有機物・有機化合物の結果、良好と判断します。有機物・有機化合物の結果、油劣化の兆候を示すカルボン酸の吸収が確認されていないことから、良好と判断します。但し、検出されたピークには新油と異なるピークが検出されました。油名が違うか、或いは、異種油が混入した可能性が考えられますので、油名、異種油混入の可能性を確認する必要があります。酸化安定度の結果、良好と判断します。酸化安定度はminと当社推奨の管理限界値のmin以上であり、良好と判断します。汚染は良好と判断します。水分は良好と判断します。水分はppmと当社推奨の管理限界値の以下であり、良好と判断します。
報告№109-09136 報告№112-00588 | 分析№109-001160 分析№112-002434 | 112-002434_date130304 | 、汚染状態、摩耗状態トライボロジーを活用した設備診断法による結果、当該設備はピストンリングが若干摩耗して、燃焼ガスのシール性が低下し始めていると推定されます。現時点では直ちに異常な状態にならないと判断しますが、シール性が低下した場合エンジンオイル内に混入した燃焼ガスが、オイルの添加剤と化学反応してメタルを摩耗させる異物になるため注意が必要です。また、軸受メタルが軽度に摩耗している箇所があると推定されます。今後の摩耗進行を傾向監視するため、以下の対策を推奨します。余寿命予測フェログラフィーのIs値は、前回に比較しての乗から変化はなく、平衡状態で安定した潤滑状態になっていることがわかります。このような安定した潤滑状態では、異常な方向に向かう上昇角を示さないことからIs値による余寿命予測はできませんが、前回と今回の摩耗形態や摩耗サイズの粒度分布、金属摩耗量、油中汚染物の影響や潤滑性状の確認や比較等の過程を経た結果から総合的に判断すると、少なくとも年程度の間は継続して使用が可能な状態にあると判断します。次回点検でピストンリングと軸受メタル摩耗当該機の油中からカルシウム化合物がやや高い濃度で検出されたため、この化合物がクロスヘッドピンメタルやクランクピンメタルの摩耗を促進させる懸念があります。化合物発生の原因は、ピストンリングの摩耗によって燃焼ガスのシール性が低下し、燃焼ガス中の硫黄分と油中のカルシウム添加剤が反応するためと考えられます。また、ピストンピンメタルの一部では積層構造になっている最上部層のホワイトメタルが摩耗し、第二層のニッケル層が軽度に摩耗している箇所があると推定されます。摩耗範囲は限定的だと思われますので、直ちに異常ではないものの、開放点検を計画される場合はピストンリングと共にメタル摩耗の点検をされることを推奨します。更油ディーゼルエンジン中にSOAP-Tでカルシウムが検出された場合、そのカルシウムは燃料中の硫黄分と潤滑油の添加剤とが化学反応して、硫酸カルシウムになっていることが知られています。硫酸カルシウムは、いわゆる石膏であり、軸受の軽質金属に喰い込んだり、埋め込まれたりして潤滑中に相手材を切削し、結果として軸受寿命が短くなることが、研究結果から判明しています。潤滑油は、SOAP-Tでこのカルシウム濃度が比較的高いため、軸受メタルの摩耗が促進する可能性が高いことから、可能で有れば更油を推奨します。粘度は、一端上昇し始めると劇的に上昇することもあるため、今後は比較的短い周期で傾向監視を実施することが大切です。また、粘度上昇により粘性抵抗が増大して油温も上昇しやすくなり、油劣化の影響で油中の酸成分により金属表面が腐食することがあるため、更油を推奨します。異種油の混入および油名の確認分析データから新油と一致しないデータが確認されたことから、異種油の混入または油名が違っている可能性があります。油は設備の条件にあった適正な性能のものを使用することが重要であるため、異種油の混入の有無、油名を再確認することを推奨します。定期的なトライボ診断トライボ診断は、潤滑油を分析し、潤滑油の性状を調査して継続使用が可能か、更油すべきかの評価を行うことはもとより、ギヤや転がり軸受、すべり軸受などの潤滑状態も評価する設備診断技術ですが、農業用の設備では稼働率にもよるものの年に回程度の診断により、そのデータの変化から異常の兆候を早期に発見することや、分解点検の必要性を判断することが可能となります。今回の分析データでは、潤滑油中に摩耗速度の早い摩耗形態の凝着摩耗が確認されたことから、今後も定期的な分析診断により設備状態を把握することを推奨します。はフェログラフィーおよびSOAP-Tの結果から総合的に判断した結果、傾向管理が必要な状態にあると考えられます。フェログラフィー【定量分析：Is値】Is値は異常摩耗の早期発見パラメータのつで、摩耗粒子を定量化するために用います。今回のIs値はの乗とやや高い値でした。フェログラフィー【定性分析：摩耗粒子および摩耗形態観察】分析結果から比較的多く観察された粒子は、以下の通りでした。正常な摩耗粒子・潤滑状態が正常なマイルド摩耗により発生。シビア粒子・潤滑状態がやや厳しい凝着摩耗により発生。金属潤滑部が局部的に油膜切れを起していると考えられます。黒錆・潤滑状態がやや厳しい凝着摩耗により発生。金属接触が厳しく、且つ、高い摩擦熱が発生していると考えられます。フリクションポリマ・局部的に高圧・高温となる場合に発生。観察された摩耗粒子の中でもフリクションポリマは、注意が必要です。フリクションポリマは、潤滑油が摺動面に押し込められ高圧状態になると同時に、圧縮熱により高温状態になった結果、基油自身が重合反応を起こし生成することが知られています。そのため、高圧高温状態の解消がなされなければ、潤滑油の劣化が進行し、粘度上昇に因る潤滑異常に進展する場合があります。Iカップリング発光分光分析【SOAP-T】検出された金属元素から発生箇所を推定すると、以下の通りでした。鉄、ニッケル、錫・エンジン部品ニッケル、リン、亜鉛、カルシウム、ナトリウム・添加剤バリウム、ナトリウム、マグネシウム・外部混入異物メタルの摩耗SOAP-Tで軸受メタルの主成分である錫が検出されました。潤滑状態が直ちに異常にならないと思われますが、メタル成分が検出されていることからメタルの一部に油膜切れが発生していることの証です。一般にポンプ場の稼働率は低稼働率であり、起動停止回数が多い傾向にあるため、本機のメタル成分の増加要因は起動停止時に油膜切れが生じて発生していると推定されます。一定期間経過後に再分析し、傾向監視によるメタルの摩耗状態を確認する必要があると思われます。カルシウムの析出SOAP-Tの結果、カルシウムがppmとやや高い値でした。エンジン油中にカルシウム化合物がやや高い濃度で検出された場合、この化合物がピストンピンメタルやクランクピンメタル摺動面に噛み込んで摩耗させたり、メタルに埋め込まれて摩耗を促進させたりする原因になるなどの悪影響を生じることが当社の研究結果から判明しています。この影響については、別紙カルシウムの析出をご覧ください。計数汚染度は、NAS級以上と汚染されていましたが、これはNAS等級～μmのレンジが級以上であり、夾雑物の粒度分布は、.～μmの範囲にあり、.μmにピークが確認されました。μm以下の粒子が多いことから、これらの微小サイズの粒子は、燃焼して発生したすす等であることが推定されました。また、フィルタの表面の異物観察では、鉄錆、砂、カルシウム化合物等が観察されたことから、汚染度が高い要因は、摩耗、エンジンオイルの反応生成物と外部混入異物の影響と思われます。は良好と判断します。粘度粘度は、mm/sと新油値mm/sに比較して、粘度変化率は+％で、の管理限界値である±％を超えていました。粘度は、一端上昇し始めると劇的に上昇することもあるため、今後は比較的短い周期で傾向監視を実施することが大切です。粘度の上昇要因は、別紙エンジンオイルの粘度上昇メカニズムをご覧ください。水分は、.ppmとの管理限界値の以下にあり、良好と判断します。酸価は、mgKOH/gと新油値mgKOH/g以下にあり、良好と判断します。塩基価は、mgKOH/gとの管理限界値のmgKOH/g以上であることから、良好と判断します。IRIRチャートの結果、新油と使用油のスペクトルパターンが一致していない箇所が確認されました。
報告№109-09136 報告№111-00669 | 分析№109-001160 分析№111-003375 | 111-003375 | 潤滑油および対象設備は継続使用可能な状態にあると判断します。但し、油中の汚染度がやや高く、今後も摩耗の進行を傾向監視するため、以下の対策を推奨します。定期的な分析摩耗の進行を監視するため、定期的に分析を実施し、摩耗の進行状況を確認することを推奨します。箇所から採油次回からの分析は、油清浄機の濾過効率を考慮した評価が重要であるため、油清浄機の入口と出口の箇所から採油を実施することを推奨します。前回に比較してSOAP／D－SOAPの結果で、鉄濃度に大きな変化はなく、異常摩耗の早期発見パラメータであるフェログラフィーのIs値がのマイナス乗と良好でした。前回に比較して計数汚染度はNAS級からNAS級にランク増加し、やや高い値でした。フィルタ表面の異物観察で鉄錆、砂等が観察されたことから、汚染度が高い要因は、摩耗と外部混入異物の影響と思われます。前回同様に粘度、水分、酸価、IRの各データは良好でした。
報告№106-0034 報告№106-0034 | 分析№106-00160 分析№106-00160 | 106-00160 | 経緯お客様からご提供いただいた経緯に関する情報は以下の通りです。・減速機の交換時期を見極めると共に、毎年実施している更油を延伸化したい。目的トライボ診断にて、油劣化状況、汚染状態、ギヤおよび軸受の劣化状態を把握し、更油の必要性および減速機取替えの必要性を検討することを目的としました。考察【油の劣化状態と更油の必要性】採油が潤滑状態の全体を代表するような状態で行われたとすれば、現在のところ、計数汚染度がNAS級でやや高い値であったことを除けば、更油の判断をする項目である粘度、全酸価、IRは良好であり更油の必要はないと判断出来ます。汚染度がやや高いため、今後は定期的な分析により傾向監視を推奨します。【ギヤおよび軸受の劣化状況】今回は減速機のタイプや構造などの情報がないため減速機取替えの必要性について検討することはできませんでしたが、油中の摩耗粒子から異常摩耗の早期発見パラメータを求めるフェログラフィーのIs値がの乗とやや高く、金属接触が厳しく、かつ、摩擦熱が高い場合に発生する摩耗粒子とギヤ或いは転がり軸受などの点接触の機械要素に特徴的に観られるマイクロフレーキングと呼ぶ、μm以下の疲労摩耗粒子なども見られたことから、ギヤ歯面またはベアリングでは微小な摩耗が発生していることが確認されました。現在のところギヤや軸受の寿命を示す摩耗粒子は確認されていないことから、継続使用可能と判断できますが、今後、さらに摩耗が進行することが懸念されました。【減速機取替えの必要性】減速機の取替をより正確に検討するには、減速機のタイプ、構造が確認できる図面、ギヤ形式、歯形、モジュール、歯幅、歯数、回転数などの情報が必要です。次回は是非ご提供ください。尚、今回の分析結果からギヤ歯面および軸受の摩耗の発生を示す摩耗粒子が確認されており、ヶ月後に再度分析を実施し、摩耗の進行状況を確認することを推奨します。
報告№109-09136 報告№111-00553 | 分析№109-001160 分析№111-002598 | 111-002598_date111227 | 軸受は継続使用可能な状態にあると判断します。但し、今後も摩耗の進行を傾向監視するため、以下の対策を推奨します。フレッティング摩耗の進行を監視するため、定期的な分析を実施し、摩耗の進行状況を確認することを推奨します。フェログラフィー異常摩耗の早期発見パラメータとして摩耗粒子を定量化して評価するフェログラフィーのIs値は、前回のの乗から-に低下し、潤滑状態が安定していることを示していました。摩耗粒子の形態で比較的多く観察された粒子は、フレッティングにより発生する赤錆でした。これらの摩耗粒子が観察された場合、潤滑部で発生している摩耗形態は、微振動によるフレッティング摩耗であることが分かります。フレッティングは、・軸と内輪内面・軸受箱と外輪外面・軌道輪と転動体の箇所で発生する可能性があります。フレッティング粒子は酸化して硬いため、軸受軌道面に噛み込んだ場合はその傷が疲労剥離の起点となり、疲労摩耗へと進展することが想定されます。Iカップリング発光分光分析供試の潤滑油を分析した結果、検出された金属元素は、SOAPの結果表に示すように、鉄、鉛、ニッケル、錫、リン、亜鉛、カルシウム、アルミニウム、ケイ素、ナトリウムが検出されました。これらの検出された金属元素から発生箇所を推定すると鉄、鉛、ニッケル、錫、亜鉛・ギヤ・軸受等リン・オイル添加剤亜鉛、カルシウム、アルミニウム、ケイ素ナトリウム・外部混入異物であると思われます。このうち、機械部品が摩耗したと思われる元素はのグループです。亜鉛は、使用油のダフニースーパーギヤには添加剤として含まれていません。亜鉛が検出された要因は、亜鉛メッキを使用した箇所があれば、この部分の溶出や摩耗、そして外部から混入した可能性が考えられます。亜鉛が検出されても直ちに異常ではないものの、亜鉛を使用した箇所を確認しておく必要があると思われます。前回に比較して計数汚染度はNAS級から等級に変化はなく、良好でした。分析結果は良好と判断します。計数汚染度計数汚染度はNAS級と当社推奨の管理限界値のNAS級以内にあり、良好と判断します。重量汚染度はmg/mlでした。機器の潤滑状態フェログラフィーの結果、フレッティングにより発生する赤錆が比較的多く観察されました。SOAPSOAPの結果、摩耗により発生する鉄、油の添加剤成分であるリンが検出されました。D－SOAPD－SOAPの結果、摩耗により発生する鉄が検出されました。フェログラフィー異常摩耗の早期発見パラメータであるフェログラフィーのIs値が-と良好の範囲にあり、摩耗粒子の形態観察の結果、フレッティングにより発生する赤錆が比較的多く観察されました。
報告№109-09136 報告№111-00411 | 分析№109-001160 分析№111-001940 | 111-001940_date111220 | 酸化安定度は、新油値に比較して大きな値であり減少傾向は確認されませんでした。更油から今回採油までのヶ月間で酸化防止剤の消耗は確認されていないことから、継続して使用した場合でも使用条件が同様であれば、次回定検は使用できる可能性が高いと判断します。次回定検時に更油を実施しない場合は、酸化安定度を知るための分析を実施し、余寿命を確認することを推奨します。酸化安定度はminであり、当社推奨の管理限界値のmin以上であることから、良好と判断します。
報告№107-0366 報告№109-09639 | 分析№107-01900 分析№109-003857 | 109-003857 | 、汚染度ならびに機器の潤滑状態に関する各分析データは良好の範囲にあり継続使用可能な状態あると判断できますが、フィルタ表面の異物観察で黒色の異物が確認されました。これらの黒錆をSEMおよびXMAにより詳細分析を実施しました。その結果、この異物はμm以下の微細な粒子で炭素と酸素が検出されたことから、カーボン粒子であることが確認されました圧油中に黒錆が発生する原因は一般に以下のつが挙げられます。摩耗粒子の増加油の劣化砂や鉄錆などの汚染粒子の混入油の添加剤成分の析出断熱圧縮によるカーボンの析出上記の推定される原因を前回の潤滑油分析結果と今回のSEMおよびXMAの結果から確認しました。その結果、黒化した原因は、断熱圧縮によるカーボンの析出の可能性が高いと思われました。フィルタ捕捉物の重量汚染度が.mg/mlであり、これに対して、D－SOAPで検出された鉄はで、汚染の原因は、鉄系の摩耗粒子が発生したものではないことが分かります。また、フィルタ写真で数μm以下のカーボン粒子が見られたことから、これらのカーボン粒子が汚染物の大部分を占めると考えられます。このカーボンの析出は、油圧系統内で発生した断熱圧縮が原因と推定されますが、断熱圧縮が発生する箇所として、高圧が加わり、油とともに気泡が混入しやすい油ポンプ内部、油圧チャンバー内部などが考えられます。本設備で使用しているポンプのタイプがスクリューポンプであるため、このタイプのポンプは、一般的に内部圧力は低く、断熱圧縮の発生箇所としては油圧チャンバー内部と思われます。現在のところ、本試料油は継続使用可能な範囲にありますが、今後、この断熱圧縮による熱の影響で油劣化が進行する場合がありますので、定期分析の際には劣化および汚染の進行に注意を払い管理されることを推奨します。なお、お客様からの情報によれば、油圧タンク内部に設置されている冷却用蛇管を取り外しておりますので、この影響で気泡が油圧チャンバーに到達している可能性があります。可能であれば、集油槽内部および油圧チャンバー入口部における気泡の発生状況をご確認下さい。
報告№109-09136 報告№114-00253 | 分析№109-001160 分析№114-000856 | 114-000856 | 減速機は継続使用可能な状態にあると判断します。但し、疲労摩耗が発生していることから、以下の対策を推奨します。定期的な分析疲労摩耗の進行を監視するため、定期的に分析を実施し、分析データによる摩耗の進行状況を確認することを推奨します。異常摩耗の早期発見のパラメータであるフェログラフィーのIs値は、レベルと正常です。但し、潤滑部の摩耗が認められたため、定期的に潤滑油分析を実施し、摩耗推移を監視することが有用と考えます。フェログラフィーで観察された代表的な粒子は、以下の通りです。疲労摩耗粒子・繰返し応力を受けて発生。D-SOAPの結果、鉄がppm検出されていることから、ギヤ歯面や軸受軌道面の摩耗によるものと推定されます。計数汚染度は良好です。
報告№109-09136 報告№111-00619 | 分析№109-001160 分析№111-002923 | 111-002923_date120228 | 潤滑油は継続使用可能な状態にあると判断します。粘度、酸価、有機物・有機化合物、酸化安定度の各データは良好でした。尚、別紙酸化安定度の減少傾向から油の余寿命を求めた結果、本試料は直近の更油から起算して稼働日数が年月まで使用可能であることが分かります。水分は良好でした。
報告№111-00372 報告№111-00372 | 分析№111-001676 分析№111-001736 | 111-001736 | ちょう度値と新グリース値に比較して上昇し、当社推奨の管理上限値であるを超えていることから、軟化していることが分かりました。軟化したグリースを使用した場合、グリースの漏洩や軸受等で油膜切れが発生することが懸念されます。有機物・有機化合物試験で検出されたピークには新グリースと異なるピークが検出されました。グリースが軟化し、IRの結果で新グリースと異なるピークが検出されたことから、以下の対策が必要です。グリースを交換されることを推奨します。IRの結果で新グリースと異なるピークが検出されたことから、グリース名が違うか、或いは、異種グリースが混入した可能性が考えられますので、確認する必要があります。≪状態監視とパラメータ≫分析の目的および各分析のパラメータは以下の通りです。特性低下目的：グリースの分析結果から、グリースの物理的性状や劣化傾向などを確認する。全酸価JISK赤外線吸収スペクトルJISKちょう度JISK滴点JISK摩耗目的：グリース中の摩耗粒子を分析する事により、回転・摺動部の潤滑状態、摩耗劣化の程度、余寿命などを解析する。摩耗診断電子顕微鏡観察JISKX線マイクロアナリシス油中金属濃度JISK≪分析結果≫特性低下全酸価：良好全酸価.mgKOH/gは新油値の.mgKOH/gに比較し高くはあるものの、有機物・有機化合物試験の結果で油劣化の兆候を示すカルボン酸の吸収が見られないことから問題は無いと判断します。赤外線吸収スペクトル：良好ちょう度：要処置ちょう度値はと当社推奨の管理上限値であるを超えていました。滴点：良好滴点はと新油値のに比較し低いものの、有機物・有機化合物試験の結果で油劣化の兆候を示すカルボン酸の吸収が見られないことから問題は無いと判断します。摩耗摩耗診断電子顕微鏡観察・X線マイクロアナリシス：今回は実施していません。油中金属濃度：今回は実施していません。
報告№106-4578 報告№106-4578 先般、トライボ診断を実施した○○１５号の報告でも診断したように、潤滑油の摩耗粒子は「インラインフィルター」に捕捉され、異常な摩耗状態が発生したとしても正常な潤滑状態にあると「誤認」してしまう可能性があります。 | 分析№106-02455 分析№106-02455 | 106-02455 | トライボ診断の結果、泡立ち試験を除く項目は良好でした。泡立ち試験の結果は、一般的には消泡性能が低くいと判断できる値の-ですが、新油値の-と同レベルにあったため、正常と判断できました。潤滑状態指数はのマイナス乗と濾過設備のない機器であれば良好な潤滑状態にあると判断できますが、摩耗粒子の形態観察の結果でギヤ歯面の疲労摩耗で発生したと推定されるμm以下の微小なサイズの疲労摩耗粒子が観察されました。フィルタの捕捉の影響による誤認を避けるため、今後の診断に当たっては、これまでの採油箇所に加え、インラインフィルタやオフラインフィルタの捕捉物も分析し、その結果から潤滑状態を評価することを推奨します。尚、フィルタ捕捉物の分析を実施する際には、フィルタ流量、フィルタ使用時間、主機稼働時間などの追加情報が必要です。泡立ち試験の結果、消泡性能が低いと判断できる値であるものの、新油と同レベルにあった。粘度は良好。粘度は.mm/sと新油値mm/sに比較して、粘度変化率は-％で、当社推奨の管理限界値である±％以内にあり、良好と判断する。粘度は.mm/sでした。粘度は.mm/sでした。粘度指数はでした。粘度指数はでした。泡立ち試験は-でした。泡立ち試験は-と新油と同レベルにあり、消泡性能が新油と同レベルにあることが確認された。水分は良好。水分はppmと当社推奨の管理限界値の以下であり、良好と判断する。全酸価は良好。全酸価はmgKOH/gと新油値mgKOH/g以内であり、良好と判断する。機器の潤滑状態精密な濾過設備がない機器であれば、潤滑状態指数は正常の範囲にあると判断する。潤滑状態指数は正常の範囲にあると判断する。異常摩耗の早期発見パラメータである潤滑状態指数が.と、精密な濾過設備がない機器であれば、潤滑状態指数は正常の範囲にあると判断する。
報告№103-8034 | 分析№103-00662 | 103-00662 | 濾過前の試料油を分析した結果、サーボシリンダ内壁又はポンプに摩耗が発生していると考えられました。今後、摩耗の進行による汚染度の上昇が原因でバルブ類の動作障害が懸念されるため、予防処置としてヶ月以内に再度分析を実施し、摩耗の進行状況及び汚染度の上昇程度を確認されることを推奨します。これらのことは、異常摩耗の早期発見パラメータであるIs値が、と非常に良好の領域にあり、摩耗粒子形態観察で、金属接触が厳しい場合に発生するシビア粒子、摩擦熱が高い場合に発生する球状粒子がやや多く見られたことから判断しました。
報告№109-09136 報告№112-00703 | 分析№109-001160 分析№112-003247 | 112-003247_date130314 | 油の劣化は確認されず、汚染度も良好な範囲にあることから、継続使用可能な状態にあると判断します。対象設備は継続使用可能な状態にあると判断します。但し、将来的な摩耗進行の有無を確認するためにも傾向監視を継続することが有効です。SOAPの結果、亜鉛がppm検出されました。検出された要因は、亜鉛を使用した箇所の溶出・摩耗、または、使用油には添加剤として亜鉛は添加されていないことから、異種油が混入した可能性が考えられます。摩耗粒子の形態観察で反応生成物が比較的多く観察されたことから、観察された要因は、亜鉛と添加剤成分が反応して発生したと推定されます。今後、反応生成物が増加した場合、油膜形成に影響を及ぼすことにより、シリンダ摺動面で摩耗が進行し、起動時のトルクが増大することが懸念されます。D-SOAPの結果で鉄および錫が比較的多く検出されたことから、シリンダ摺動面で摩耗が発生していると推定されます。定期的な分析今後懸念される摩耗の進行を監視するため、定期的に分析を実施することを推奨します。フェログラフィーおよびSOAP-Tのデータから総合的に解析した結果、設備は健全であり、継続使用可能と評価できますが、引続き設備の機能が保持されていることを確認するためにも、潤滑油診断による傾向管理が有用と考えます。フェログラフィー【定量分析：Is値】Is値は異常摩耗の早期発見パラメータのつで、摩耗程度を定量化するために用います。今回のIs値はの乗と低い値でした。フェログラフィー【定性分析：摩耗粒子および摩耗形態観察】分析結果から比較的多く観察された摩耗粒子は、以下の通りでした。反応生成物・異種油の混合等により、添加剤が反応して発生。Iカップリング発光分光分析【SOAP／D-SOAP】検出された金属元素から発生箇所を推定すると、以下の通りでした。鉄、鉛、銅、錫・シリンダ内壁等リン、亜鉛・添加剤カルシウム、ナトリウム・外部混入異物計数汚染度は、NAS級と当社推奨の管理限界値NAS級以下であり、良好でした。RBOTは、minと当社推奨の管理限界値min以上であり、良好でした。
報告№109-09136 報告№112-00200 | 分析№109-001160 分析№112-000801 | 112-000801 | 潤滑油は継続使用可能な状態にあると判断します。但し、今後は障害予防を目的に以下の対策を推奨します。追加分析消泡性能が低下した場合、ギヤ歯面での油膜形成に影響が出て摩耗が進展することがありますので、フェログラフィーおよびSOAP-Tを追加して摩耗により発生する油中金属濃度や潤滑状態を確認することを推奨します。泡立ち試験泡立ち試験の結果は、-と新油値が-であるのに比較して高い値となっていたことから、消泡性能が低下していることが分かりました。今後の使用状況によっては油の酸化劣化が進行したり、ギヤ歯面およびベアリング軌道面で油膜切れが発生したりする場合があるため、消泡剤の添加による消泡性能の改善など何らかの対応が必要になると思われます。分析結果泡立ち試験の結果、消泡性能が低下していることが確認されました。粘度粘度は.mm/sと新油値mm/sに比較して、粘度変化率は-.％で、当社推奨の管理限界値である±％以内にあり、良好と判断します。泡立ち試験泡立ち試験は-と新油に比較して高い値でした。水分はppmと当社推奨の管理限界値の以下であり、良好と判断します。酸価は.mgKOH/gと新油値.mgKOH/gに比較して高いものの、IRの結果で油劣化の兆候を示すカルボン酸の吸収が確認されていないことから、良好と判断します。
報告№109-09094 報告№110-00627 | 分析№109-000887 分析№110-002752 | 110-002752 | は良好と判断します。尚、RBOTがminと新油値のminに比較してmin減少していました。このまま継続使用した場合、この減少傾向から限界値に到達するのは、別紙図RBOTの減少傾向に示すように年月と推定されました。残りの継続使用期間は、約年ヶ月であると予測されます。潤滑油は継続使用可能な状態にあると判断します。≪状態監視とパラメータ≫分析の目的および各分析のパラメータは以下の通りです。特性低下目的：油の分析結果から、や劣化傾向ならびに添加剤の消耗程度、残存寿命などを確認する。粘度JISK全酸価JISK赤外線吸収スペクトルJISK酸化安定度試験JISK汚染目的：油の分析結果から、砂塵あるいは水・異種油などによるや、異物混入の有無を確認する。水分JISK計数汚染度JISB重量汚染度JISB光学顕微鏡観察摩耗目的：油中の摩耗粒子を分析する事により、回転・摺動部の潤滑状態、摩耗劣化の程度、余寿命などを解析する。摩耗診断電子顕微鏡観察JISKX線マイクロアナリシス油中金属濃度）JISK≪分析結果≫特性低下粘度：良好粘度値mm/sの新油値mm/sに対する変化率は+％であり、当社推奨の管理限界値±％以内に留まっています。全酸価：良好全酸価.mgKOH/gは新油値の.mgKOH/gに比較し高くはあるものの、有機物・有機化合物試験の結果で油劣化の兆候を示すカルボン酸の吸収が見られないことから、問題は無いと判断します。赤外線吸収スペクトル：良好酸化安定度試験：良好酸化安定度試験の結果、数値minは当社推奨の管理限界値min以上に留まっており、現時点での使用は可能と判断します。汚染水分：良好水分値ppmは当社推奨の管理限界値以内に留まっています。計数汚染度：今回は実施していません。重量汚染度：今回は実施していません。光学顕微鏡観察：今回は実施していません。摩耗摩耗診断電子顕微鏡観察・X線マイクロアナリシス：今回は実施していません。油中金属濃度：今回は実施していません。
報告№109-09094 報告№112-00124 | 分析№109-000916 分析№112-000507 | 112-000507_date121122 | ちょう度が低下し、当社推奨の管理限界値を超えていました。以下の対策を推奨します。グリースの交換ちょう度が低下し、グリースが硬化していることが確認されたことから、ギヤ歯面で油膜切れが発生することが懸念されるため、グリースを交換することを推奨します。滴点、酸価、IRの各データは良好でした。ちょう度ちょう度値と管理基本値に比較して低下し、○○管理下限値であるを超えていることから、硬化していることが分かりました。硬化したグリースを使用した場合、油分の流動性がなくなり、軸受等で良好な油膜が保持されにくくなる可能性があります。≪状態監視とパラメータ≫分析の目的および各分析のパラメータは以下の通りです。特性低下目的：グリースの分析結果から、グリースの物理的性状や劣化傾向などを確認する。酸価JISK赤外線吸収スペクトルJISKちょう度JISK滴点JISK摩耗目的：グリース中の摩耗粒子を分析する事により、回転・摺動部の潤滑状態、摩耗劣化の程度、余寿命などを解析する。摩耗診断電子顕微鏡観察JISKX線マイクロアナリシス油中金属濃度JISK≪分析結果≫特性低下酸価：良好酸価mgKOH/gは管理基本値の.mgKOH/gに比較し高くはあるものの、有機物・有機化合物試験の結果で油劣化の兆候を示すカルボン酸の吸収が見られないことから問題は無いと判断します。赤外線吸収スペクトル：良好ちょう度：要処置ちょう度値はと○○管理下限値であるを超えていました。滴点：良好滴点はと管理基本値のに比較し大きな変化はないことから問題は無いと判断します。摩耗摩耗診断電子顕微鏡観察・X線マイクロアナリシス：今回は実施していません。油中金属濃度：今回は実施していません。
報告№107-6000 報告№107-6005 | 分析№107-00010 分析№107-00127 | 107-00127 | 今回の採油は、機器停止中にドレンプラグから実施しているため停止時間が長い場合、油中粒子の多くは沈降し、採油位置によっては高濃度になっている箇所から採油していると考えられます。分析データからの考察は、稼動中の採油に比較して分析データが高くなる可能性を考慮して検討しました。分析の結果、計数汚染度、フェログラフィーのIs値の各データが良好の範囲にあるものの、摩耗粒子形態観察で厳しい金属接触により発生するシビア粒子が比較的多く観察されており、良好な潤滑状態である流体潤滑と局部的な油膜切れが混在する混合潤滑の領域にあると思われます。今後さらに摩耗が進行する場合があるため、定期的に分析を実施し、摩耗の進行状況を確認することを推奨します。尚、を示す粘度、水分、全酸価、IR、RBOTの各データが良好の範囲にあり、潤滑油は継続使用可能と判断します。
報告№106-6023 報告№106-6025 | 分析№106-00388 分析№106-00623 | 106-00623 | オーバーホールヶ月後に初期試験を実施した結果、潤滑状態は安定し、潤滑油も継続使用可能と判断します。これらのことは、前回に比較して、計数汚染度はランク減少したことSOAP／D-SOAPの鉄及び錫濃度に変化がないこと異常摩耗の早期発見パラメータであるフェログラフィーのIs値が.と良好の範囲にあること以上のことから判断しました。
報告№4614 | 分析№099-03244 | 099-03244 | 本試料油は、ドラム缶の抜き取り油の中層部から採油されており、汚染粒子は底部に沈降した状況にあると想像されます。それは、以下のことから考えられます。油中の粒子は、時間の経過とともに沈降します。粒子の沈降速度は下式により求めることができます。 …… ：単粒子の沈降速度…………… ：重力加速度…………………… ：粒子の直径……………………… ：粒子の密度／液体の密度 ：液体の動粘度………………… 計算根拠は、粒子の直径をμmとし、油の動粘度をmm/s、粒子が鉄であるとし、その密度を.g/cm、油の密度を.g/cm、油温をとして計算すると、.mm/hとなります。ドラム缶の高さをcmとすると、ドラム缶上面から中層部に沈降するのにかかる時間は、時間となり、週間で、μmの小さい粒子がドラム缶の中層部に到達すると推定されます。このことから、今回採油した試料油中には鉄の摩耗粒子はμm程度のサイズの粒子が採取されている可能性が高いと考えることが出来ます。このことを参考に、本分析結果を検討します。分析の結果、計数汚染度がNAS級と汚染されていました。粒子サイズをみると、～μmの広い範囲で級となっており、この範囲の汚染粒子が多いことを示しています。この汚染粒子は、前述のとおり、μmより大きな鉄の粒子は採取されていない可能性が高く、鉄より密度の小さな夾雑物が支配的であるものと推定されます。一方、油中金属元素濃度分析であるD－SOAPの結果、鉄がppm検出されておりますが、これはμmサイズの小さな鉄の粒子が検出されたものと推定されます。フェログラフィー法による摩耗粒子形態観察の結果では、外部から混入したと思われる鉄錆が見られておりますが、観察された摩耗粒子は少なく、異常な摩耗粒子は確認されませんでした。尚、より正確に分析するためには、油が循環した状態で採油することが重要であり、次回採油時は、この点にご注意ください。又、寸法、使用材料等が確認できる図面をご提供いただけますよう、お願い申し上げます。
報告№109-09136 報告№110-00439 | 分析№109-001160 分析№110-001976 | 110-001976 | 濾過前の試料油を分析した結果、計数汚染度が前回のNAS級から今回NAS級に約ヶ月でランク増加していました。摩耗粒子の形態観察で金属潤滑部が局部的に油膜切れを起して発生するシビア粒子、外部から混入したと思われる鉄錆等が比較的多く観察されました。D－SOAPの結果、前回に比較して鉄および軸受メタルの主成分である錫が僅かに増加していました。・汚染度摩耗粒子の形態観察およびフィルタ表面の異物観察で鉄錆、砂等が観察されたため汚染度が増加した要因は、摩耗と外部から混入したと思われる異物によるものと考えられます。水車メタルの軸受隙間は、一般に直径隙間が約．mm前後と大きく油膜が厚く生成するにも関わらず、今回のようにホワイトメタルの成分である錫が検出されていることから、軸受メタルの摺動部では油膜を破断するだけの軸振れがあると推定されます。また、観察された摩耗粒子の中には、異物が混入して発生する切削型の摩耗粒子も観察されていることから、異物による切削摩耗も発生しています。・摩耗形態発生している摩耗形態は、やや厳しい凝着摩耗です。軸受摺動部や鉄系材料同士が接触し摩耗する箇所、例えば軸受支持部、油用ポンプ内部などで発生している可能性があります。今後、更に摩耗が進行することが懸念されます。・メタルの摩耗軸受メタルの摩耗が進行しています。今後さらに摩耗が進行し、軸受の損傷に至ることが懸念されます。摩耗の発生原因が、異物の混入と軸振れと推定されることから、異物を除去するための濾過作業と、水車ガイド軸受のギャップの確認と調整検討を推奨します。また、これらの対策後には再分析を実施し、汚染度および摩耗の進行状況を確認することをあわせて推奨します。再分析による傾向監視の採油時期は、回転数から理論的に求めますが、計算によりその時期を求めたところ、次回の採油は最短で約時間となりました。この時間は、油中汚染物が均一濃度になるために必要な時間であり、この時間を経過すれば、再分析の結果から摩耗速度を評価すことが可能となります。
報告№109-09136 | 分析№109-001160 | 113-002402 | 使用油の粘度は新油に比べて高く、新油には入っていない亜鉛、カルシウムが検出されたことから、銘柄の異なる油を給油している可能性があります。粘度が新油の倍程度高いことから、設備の適正内の粘度であるか確認する必要がありますが、現時点では摩耗状態が正常な範囲にあることから、即時の分解点検は不要と判断します。油名の確認および異種油混入の確認、場合によって更油使用油の粘度が新油に比べて倍程度高く、また、SOAP-Tで新油に入っていない亜鉛、カルシウムが確認されたことから、現在の使用油の油名が違っているか、異種油が混入している可能性があります。油は設備の条件にあった適正な性能のものを使用することが重要ですので、設備の適正粘度および油名や異種油の混入を確認して下さい。本使用油の粘度が適正範囲外であった場合は更油が必要です。また、異種油が混入していた場合も、今後スラッジが発生し、使用油や潤滑箇所の機能の低下が懸念されますので更油を推奨します。定期的な分析減速機の潤滑状態を知ることは、保全の最適な時期や修理の要否判断に役立つことから、今後も定期的な分析により管理することを推奨します。診断結果使用油の粘度が新油値に比べて高く、IRで新油と一致しない箇所が確認されました。異種油の混入や油名が異なっている可能性が考えられます。粘度粘度は、mm/sと新油値の.mm/sに比較して粘度変化率が+％となっており、当社推奨の管理限界値を超えていました。油名の誤りや異種油の混入が考えられます。適正な粘度範囲で使用していない場合、粘性抵抗が増大することにより、油温が上昇して、油劣化の進行に繋がることが懸念されます。水分は.ppmと当社推奨の管理限界値の以下であり、良好です。酸価・IR使用油の酸化劣化は、酸価およびIRの結果から総合的に判断します。酸価は、.mgKOH/gと新油値.mgKOH/g以上であるものの、IRで油の酸化劣化により発生するカルボン酸の吸収が確認されないことから、良好と判断します。但し、IRの結果、新油のIRスペクトルと一致しない箇所が確認されました。SOAP-Tでも新油と一致しないデータが確認されたことから、油名の誤りや異種油の混入が考えられます。使用は清浄で良好です。計数汚染度計数汚染度はNAS級と当社推奨の管理限界値NAS級以下であり、良好です。重量汚染度はmg/mlでした。光学顕微鏡写真重量汚染度で濾過したフィルタ表面上の夾雑物を光学顕微鏡で観察した結果、金属片、鉄錆、砂等が観察されました。異常摩耗の早期発見のパラメータであるIs値は、レベルとやや高い値でした。また、潤滑部の摩耗が認められたため、定期的に潤滑油分析を実施し、摩耗推移を監視することが有用と考えます。フェログラフィーで観察された代表的な粒子は以下の通りです。正常な摩耗粒子・潤滑状態が正常なマイルド摩耗により発生。疲労摩耗粒子・繰返し応力による金属疲労で発生。大型化するとフレーキングの発生が懸念されます。フリクションポリマ・局部的に高圧・高温となる場合に発生。SOAP-Tの結果、ダフニースーパーギヤに含まれていないはずの亜鉛およびカルシウムが～桁オーダーで検出されたことから、油名の誤りや異種油の混入が考えられます。減速機ギヤのバックラッシ余寿命減速機ギヤのバックラッシ余寿命は、検出された鉄濃度を基にバックラッシ増加量を計算することで推定することが出来ます。今回、歯車の歯幅、歯車の個数が不明でした。よって、歯幅をmm、モジュー遊星歯車の数をと仮定し、バックラッシの増加量を計算しました。その結果、今回検出された鉄が、ギヤ歯面から平均的に摩耗して発生していたと仮定した場合、バックラッシの増加量は以下の通りでした。表バックラッシ増加量接触箇所 バックラッシ増加量上限値[μm] バックラッシ増加量[μm] 余寿命[h] 内歯車-遊星歯車 約. 遊星歯車-太陽歯車 約. バックラッシの初期値が不明であるため、増加量の上限値を適正なバックラッシの最大値と最小値の差としました。今回の推定されたバックラッシ増加量は上限値に比較して十分に小さい値であり、現時点では十分な余寿命があると推定されます。但し、今回の計算は仮定に基づいて行っているため、参考値としてお考え下さい。※バックラッシとは・図に示すような、歯車がスムーズな回転を行うために必要となる、一対の歯車をかみあわせたときの歯面間の遊び。バックラッシが適正でない場合、歯車がスムーズに回転せず、摩耗の進行や振動、騒音の発生に繋がる可能性がある。
報告№109-09448 報告№109-09448 | 分析№109-002880 分析№109-002880 | 109-002880 | 摩耗状態異常摩耗の早期発見パラメータであるフェログラフィーのIs値は、潤滑状態が良好な状態にあることを示す-であり、点検を要する摩耗粒子が観察されておらず、現在のところ継続使用は可能な状態にあると判断できます。この状態で検出された油中金属は、その多くが鉄であり、これらは摩耗粒子の観察結果から疲労摩耗であることが分かりました。疲労摩耗は、スパイラルベベルギヤの歯面で発生していると推定されますが、発生箇所が歯面の微小領域であることから現在のところ継続使用は可能と判断できます。バックラッシ減速機の構造から、最も負荷が大きく、摩耗が進行しやすい箇所をスパイラルベベルギヤとスパイラルベベルピニオンと推定し、この部分のバックラッシを求めました。提供していただいた図面には歯幅が記載されておらず、また、更油後の稼働時間も不明であったため、歯幅mmと、更油後の稼働時間を時間と仮定してバックラッシを計算しました。その結果、減速機のギヤ歯面に摩耗が集中していたと仮定した場合、バックラッシの増加は初期値からμm増加したと推定されました。バックラッシ増加分の上限値はメーカにより差異はあるものの、当社が推奨するバックラッシは一般に推奨されるμmを目安にしており、今回のデータはこの値に比較して十分に小さい値であることがわかります。汚染度計数汚染度がNAS級とやや汚染されていました。汚染度が高い要因は、摩耗によるものと思われます。を示す粘度、水分、全酸価、IRの各データは良好でした。結論ゲート機器の潤滑箇所の摩耗診断分析結果から摩耗が発生している箇所はギヤ歯面であり、摩耗形態は疲労摩耗であることが分かりました。この摩耗形態は、ギヤ歯面に荷重が繰り返しかかることにより、歯面の表面下で材料が疲労して剥離します。歯面に加わる荷重が過大である場合、観察される摩耗粒子は今回より大きな粒子が発生します。分析結果から推定されたバックラッシの増加分はμmでしたが、このバックラッシは、一対の歯車の噛み合いを円滑にするための、ピッチ円周上での歯面間の遊びです。この値が過大になると振動や騒音の原因となるため、ギヤの摩耗状態を判断するためには重要なパラメータです。今回観察された摩耗粒子は、μmサイズの微小な粒子が支配的であることから、バックラッシの値は小さいと判断できます。バックラッシの計算時に仮定した稼働時間や歯幅などの数値が正確であれば、本減速機は継続使用可能と判断できます。整備の必要な箇所の検討整備が必要な箇所は、本分析結果から確認されませんでした。しかし、分析結果から僅かではありますがギヤの摩耗が進行していることが確認されていますので、今後は定期的に潤滑油分析を実施し、その結果から摩耗の進行状況を確認することにより、整備の必要の有無を監視する方法が有用と思われます。潤滑油の劣化度診断一般的に潤滑油が劣化した場合、油の外観は黒褐色になり、粘度や全酸価が上昇しスラッジ等が発生します。また、その過程では劣化の兆候を示すカルボン酸の吸収がIRで確認できます。今回のは、全てのデータが良好の範囲にあり、潤滑油の劣化は確認されなかったことから、継続使用可能であり、交換の必要はないと判断します。潤滑管理の方法現在の潤滑油は年使用していますが、年間使用したにもかかわらず劣化が確認されなかったことから、本設備の潤滑油は少なくても更油後年間は使用できることが分かりました。潤滑油の交換時期の判断は、今回の分析だけでは予測することは困難ですが、定期的に分析を実施し、その結果の傾向から劣化の進行状況を確認することで容易に可能になります。現在のところ潤滑部は継続使用可能な状態にあると思われますが、今後は疲労摩耗が進行する場合がありますので、定期的に分析を実施し、摩耗の進行状況を確認されることを推奨します。次回分析の時期を理論的に求めたところ、最短で約時間となります。この時間は、油中汚染物が均一になるために必要とする時間であり、この時間を経過すれば、再分析の結果から状態の傾向を確認することが可能となりますので、これを参考に次回分析時期を検討されることを推奨します。尚、定期的な分析を実施する際には、に関する分析項目の実施を推奨します。今回の分析結果からは、油劣化の進行は確認されていませんが、定期的な分析により潤滑油の交換時期を管理することが可能となります。は良好と判断します。粘度粘度は.mm/sと新油値.mm/sに比較して、粘度変化率は+.％で、当社推奨の管理限界値である±％以内にあり、良好と判断します。水分はppmと当社推奨の管理限界値の以下にあり、良好と判断します。全酸価全酸価は.mgKOH/gと新油値.mgKOH/gに比較して高いものの、IRの結果で油劣化の兆候を示すカルボン酸の吸収が確認されていないことから、良好と判断します。IRIRの結果、油劣化の兆候を示すカルボン酸の吸収が確認されていないことから、良好と判断します。計数汚染度はやや高い値でした。計数汚染度計数汚染度はNAS級と当社推奨の管理限界値のNAS級以内にあるものの、やや高い値でした。重量汚染度は.mg/mlでした。機器の潤滑状態摩耗粒子の形態観察の結果、疲労摩耗粒子、局部的に高圧・高温となる場合に発生するフリクションポリマが比較的多く観察されました。SOAPによる油中金属濃度SOAPによる油中金属濃度の結果、ニッケル、油の添加剤成分であるリン、外部から混入したと思われるアルミニウム、ケイ素、ナトリウムが検出されました。SOAPによる油中金属濃度SOAPによる油中金属濃度の結果、鉄、外部から混入したと思われるカルシウム、ナトリウムが検出されました。摩耗粒子診断異常摩耗の早期発見パラメータであるIs値が-と良好の範囲にあるものの、摩耗粒子の形態観察の結果、疲労摩耗粒子、局部的に高圧・高温となる場合に発生するフリクションポリマが比較的多く観察されました。
報告№109-09136 報告№113-00055 | 分析№109-001160 分析№113-000189 | 113-000189 | グリースグリースの酸化劣化はありませんでした。しかし、IRの結果、異種グリースの混入、またはグリース名の誤りなどが考えられます。軸受は継続使用可能な状態にあると判断します。但し、将来的な摩耗進行の有無を確認するためにも傾向監視を継続することが有効です。異種グリースの混入およびグリース名の確認分析データから新グリースと一致しないデータが確認されたことから、異種グリースの混入またはグリース名が違っている可能性があります。グリースは設備の条件にあった適正な性能のものを使用することが重要であるため、異種グリースの混入の有無、グリース名を再確認することを推奨します。定期的な分析定期的に分析を実施することにより、データの変化から異常の兆候を早期に発見することが可能となります。また、今回は対象設備の初回分析であるため、あと最低でも回分析を実施し、分析データの変化を確認することを推奨します。尚、SOAP-Tの鉄濃度が比較的高く、今後疲労摩耗の進行が懸念されるため、出来るだけ早めに回目の分析を実施することを推奨します。グリースの物理的性状グリースの物理的性状は、酸価、IRの結果から、劣化はなく良好と判断します。しかし、IRで新グリースと使用グリースのスペクトルパターンは一致していない箇所が確認されました。酸価・IR酸価劣化の進行度は、酸価およびIRの結果から総合的に判断します。酸価は、mgKOH/gと新グリース値.mgKOH/gに比較すると高い値でしたが、IRの結果から、グリースの酸化劣化の兆候を示すカルボン酸の吸収が確認されないことから、酸化劣化はないと判断します。しかし、IRチャートの結果、新グリースと使用グリースのスペクトルパターンは一致していない箇所が確認されました。ちょう度、滴点、水分ちょう度、滴点、水分は、採取試料が不足のため測定することが出来ませんでしたが、上記の項目の結果をもってグリースの物理的性状の判断を行いました。はフェログラフィーおよびSOAP-Tの結果から総合的に判断した結果、継続使用は可能ですが、機器の機能を確認するためにも傾向管理が有用と考えます。フェログラフィー【定性分析：摩耗粒子および摩耗形態観察】観察された代表的な摩耗粒子は、以下の通りでした。疲労摩耗粒子・繰返し応力を受けて発生。転がり軸受は、疲労摩耗がフレーキングに進展すると機能低下に繋がる可能性が生じることから、特にフレーキング粒子の確認が重要です。今回フレーキング粒子は確認されませんでしたが、微小な疲労摩耗粒子が発生している場合、表面層の亀裂は軸受の内層部に向かって進展し、亀裂同士がつながり大型の剥離となり、フレーキング発生の原因となりやすいことが知られています。Iカップリング発光分光分析【SOAP-T】検出された金属元素から発生箇所を推定すると、以下の通りでした。鉄、銅、ニッケル・軸受等錫、リン、亜鉛、カルシウム、バリウム、ケイ素、ナトリウム、マグネシウム・添加剤、増ちょう剤、外部混入異物銅が比較的高い値でした。保持器が銅合金であれば、保持器が摩耗したものである可能性が高いと考えられます。錫が検出されています。通常、錫は軸受等から発生することが多いですが、以下表に示すとおり、ご提供いただいた新グリースのSOAP-Tで錫が検出されたことから、給脂したグリースに元々含まれていた可能性が高いと考えられます。
報告№107-6026 報告№107-6027 | 分析№107-02108 分析№107-02214 | 107-02214 | 定期点検中に機器の渋滞が発生した。、汚染度、潤滑状態を確認する。分析の結果、機器の渋滞に原因と考えられるような分析データは確認されませんでした。今回のような非常に清浄な状態を示す分析結果にもかかわらず、機器の渋滞がバルブの動作障害で発生していた場合、バルブの動作障害が発生した状態で使用していたストレーナやフィルタの付着物、ストレーナ内に溜まっていた油を採取・分析することで、障害の発生原因となる粘ちょう物を確認することが出来ますので、これらの分析を実施することを推奨します。又、既にストレーナ洗浄等の対策を実施している場合は、詳しい状況を当社営業担当までお知らせ下さい。
報告№106-0467 報告№106-0501 | 分析№106-02677 分析№106-02873 | 106-02873 | トライボ診断により、機器軸受の潤滑状態、潤滑油の劣化状態を診断する。また、本分析データは、劣化傾向を評価し、劣化進展のある程度の予測を行うためのベースデータとし、予防保全に資することを目的とする。分析の結果、軸受は継続使用可能な範囲にあると判断します。但し、観察された摩耗粒子には、硬い異物の噛み込みにより発生する切削粒子が観察されていることから、この影響で摩耗が進行する場合があります。現在、摩耗の進行はないと思われますが、年に度、定期的にトライボ診断を実施し、摩耗の進行速度を監視することを推奨します。このことは、転がり軸受の摩耗により発生する鉄がSOAPでppm、D－SOAPで検出されたものの、僅かであることフェログラフィーの結果、異常摩耗の早期発見パラメータであるIs値がの乗と良好の範囲にあるものの、異物の噛み込みにより発生する切削粒子が観察されたこと計数汚染度がNAS級と良好の範囲にあること以上のことから判断しました。尚、油の劣化度を示す全酸価.mgKOH/gと新油値.mgKOH/g以下であり、油の劣化進行は確認されませんでした。
報告№109-09136 報告№112-00559 | 分析№109-001160 分析№112-002298 | 112-002298 | 前回同様に潤滑油は清浄な状態にあることが確認されました。計数汚染度・重量汚染度前回に比較して計数汚染度はNAS級からNAS級にランク上昇し、重量汚染度は.mg/mlから.mg/mlに共に増加しているものの、当社推奨の管理限界値以下にあり、良好でした。
報告№104-0378 報告№105-6022 | 分析№104-02669 分析№105-00670 | 105-00670 | 精点Aを実施した結果、計数汚染度がNAS級以上と当社推奨の管理限界値を超えていました。汚染度が高いのは、軸受メタルとオイルリングの摩耗によるものと考えられます。これは、SOAP／D－SOAPでオイルリングの主成分である銅とメタルの主成分である錫が前回に比較して各々上昇し、また、フェログラフィーの摩耗粒子形態観察で、銅合金が多く観察されたことから分かりました。今後、この摩耗が更に進行することも懸念されるため、摩耗の進行を抑制する目的で至急濾過を実施するとともに、精点Bを実施し摩耗の進行状況も確認されることを推奨します。これらのことは、計数汚染度がNAS級以上で当社推奨の管理限界値を超えていたこと異常摩耗の早期発見パラメータであるフェログラフィーのIs値がの乗とやや高く、摩耗粒子形態観察の結果、金属接触が厳しい場合に発生するシビア粒子、銅合金が観察されたことSOAP／D－SOAPの結果、前回に比較してオイルリングの主成分である銅、軸受メタルの主成分である錫が上昇したこと以上のことから判断しました。
報告№108-5071 報告№111-00646 | 分析№108-02721 分析№111-003230 | 111-003230 | 潤滑油は継続使用可能な状態にあると判断します。但し、全酸価が上昇していることから、以下の対策を推奨します。分析周期の短縮今後、全酸価の上昇が予想されますので、分析周期を短縮して傾向監視を強化することを推奨します。全酸価全酸価は、前回の.mgKOH/gから.mgKOH/gに上昇していました。現在のところ、IRで油劣化の兆候を示すカルボン酸の吸収が確認されていないことから、継続使用可能な状態にあると判断しますが、全酸価が上昇し始めていることから、今後の劣化進行に注意が必要です。水分がppmと新油値ppmに比較してやや高い値でした。使用油であるAlphasynPGは、ポリグリコールベースの合成ギヤオイルであるため、水分を吸収しやすい特性があります。前回に比較して減少していました。分析結果水分が新油に比較して若干高い値でした。粘度粘度はmm/sと新油値.mm/sに比較して、粘度変化率は-.％で、当社推奨の管理限界値である±％以内にあり、良好と判断します。泡立ち試験泡立ち試験は-と新油値に比較して低い値であり、良好でした。水分はppmと新油値より高い値でした。全酸価全酸価は.mgKOH/gと新油値.mgKOH/gに比較して高いものの、IRの結果で油劣化の兆候を示すカルボン酸の吸収が確認されていないことから、良好と判断します。
報告№109-09136 報告№113-00063 | 分析№109-001160 分析№113-000235 | 113-000235 | 潤滑油の劣化はなく、汚染度は良好な範囲にあることから、継続使用可能と判断します。増速機増速機は継続使用可能な状態にあると判断します。はフェログラフィーおよびSOAP-Tの結果から総合的に判断した結果、正常な状態にあると考えられます。フェログラフィー【定量分析：Is値】Is値は異常摩耗の早期発見パラメータのつで、摩耗粒子を定量化するために用います。今回のIs値はの乗と低い値でした。フェログラフィー【定性分析：摩耗粒子および摩耗形態観察】分析結果から観察された全ての粒子量は少でした。Iカップリング発光分光分析【SOAP-T】検出された金属元素から発生箇所を推定すると、以下の通りでした。鉄、亜鉛・ギヤ、軸受等リン・添加物カルシウム、ナトリウム・外部混入異物計数汚染度は良好でした。粘度、水分、酸価、IRの各データは良好でした。
報告№109-09136 報告№112-00451 | 分析№109-001160 分析№112-001903 | 112-001903 | 本試料油は、粒子濃度が比較的高く、外部の影響を受けやすいと思われるドレンプラグから停止時間後に採油を実施したにもかかわらず、大型の粒子は非常に少なく、潤滑油および減速機は継続使用可能な状態にあると判断します。但し、計数汚染度の粒子分布を見ると～μmサイズの粒子が多く、当社推奨の管理限界値を超えており、今後も摩耗の進行を傾向監視するため、以下の対策を推奨します。濾過油中の汚染度が高いことから、摩耗粒子や異物等がギヤ歯面および軸受軌道面に噛み込むことによる摩耗の進行が懸念されるため、濾過を推奨します。尚、濾過方法や工法など、具体的な他社での実績例などは弊社営業にご相談下さい。定期的な分析および分析周期の検討定期的に分析を実施することにより、データの変化から異常の兆候を早期に発見することが可能となります。また、今回は対象設備の初回分析であるため、あと最低でも回分析を実施し、分析データの変化から今後の分析周期を検討することを推奨します。今後、切削摩耗や凝着摩耗の進行が懸念されるため、出来るだけ早めに回目の分析を実施することを推奨します。最適な採油方法本試料油は、機器停止中にドレンプラグから採油されているため、分析データが高濃度に出ていると推定されます。正確なデータによる診断を行うためにも、今後の採油は、極力運転中もしくは停止直後の油槽中層部から実施されることを推奨します。はフェログラフィーおよびSOAP／D-SOAPの結果から総合的に判断した結果、やや厳しい状態にあると考えられます。フェログラフィー【定量分析：Is値】Is値は異常摩耗の早期発見パラメータのつで、摩耗粒子を定量化するために用います。今回のIs値はの乗と低い値でした。フェログラフィー【定性分析：摩耗粒子および摩耗形態観察】分析結果から比較的多く観察された粒子は、以下の通りでした。正常な摩耗粒子・潤滑状態が正常なマイルド摩耗により発生。切削粒子・異物や金属表面の微小突起による切削摩耗により発生。シビア粒子・潤滑状態がやや厳しい凝着摩耗により発生。金属潤滑部が局部的に油膜切れを起していると考えられます。フリクションポリマ・局部的に高圧・高温となる場合に発生。観察された摩耗粒子の中でも切削粒子、フリクションポリマは、注意が必要です。減速機で切削摩耗が発生した場合、減速機内部で使用されている転がり軸受が切削摩耗により生じた軌道面の損傷が起点となって、寿命が分の程度に低下することがあることから、切削摩耗には十分注意する必要があります。切削摩耗の発生原因となる混入異物が残留している場合、この異物により切削摩耗が継続して発生する可能性があります。フリクションポリマは、潤滑油がギヤ歯面や軌道面に押し込められ高圧状態になると同時に、圧縮熱により高温状態になった結果、基油自身が重合反応を起こし生成することが知られています。そのため、高圧高温状態の解消がなされなければ、潤滑油の劣化が進行し、粘度上昇に因る潤滑異常に進展する場合があります。Iカップリング発光分光分析【SOAP／D-SOAP】検出された金属元素から発生箇所を推定すると、以下の通りでした。鉄、銅・ギヤ、軸受等リン・添加剤カルシウム、バリウム、アルミニウム、ケイ素、ナトリウム、ホウ素・外部混入異物計数汚染度はNAS級以上と当社推奨の管理限界値を超えていました。フィルタ表面の異物観察で鉄錆、砂等が観察されたことから、汚染度が高い要因は、摩耗と外部混入異物の影響と思われます。粘度、水分、酸価、IRの各データは良好でした。
報告№104-4558 報告№104-4558 | 分析№104-02882 分析№104-02882 | 104-02882 | 分析の結果、を示す粘度、水分、全酸価、IRの各データは当社推奨の管理限界値内にあり、この油は継続使用可能と判断します。但し、本試料油は、油濾過機が設置されている油槽で、常時、油中の粒子が除去されていますので、診断に際しては、油濾過機による減少率の影響を考慮して潤滑状態を診断・解析する必要があります。減少率油濾過機が設置されている場合の診断では、濾過機の入口と出口の汚染度を評価して行う必要があります。今回は油濾過機の出口から採取した試料がありませんので、濾過による油中粒子の減少率を推定により求めます。推定には濾過能力が良好とされる一般的な濾過率.として解析を行います。尚、濾過率を考慮した油中粒子数の減少率は油濾過機の吐出量と総油量との比から換算します。本機の油濾過機の吐出量は毎時L、設備油量はLですので、この事から計算した減少率はとなります。平衡濃度油濾過機により油中粒子数が時間で％減少するとした場合、油がパスして増加する粒子数は、今回計数汚染度の～μmレンジですと個/mlの％の個/mlとなります。更に、この発生粒子数から、平衡濃度を下式により求めます。平衡濃度＝発生粒子数／減少率・式油濾過機が設置されていない場合の減少率を.とすると平衡濃度は個/mlとなります。このことから分かるように、本試料油中の汚染度は、油濾過機が設置されていることでNAS級と清浄になっていますが、油濾過機がないと仮定した場合、計算により求めたように～μmレンジの汚染度はNAS級の汚染状態になる可能性を示唆するものととらえる事が出来ます。他のレンジを同様に計算すると以下のようになり、NAS級となります。 前回 今回 ～ ～ ～ ～ 以上 等級 級 級 今後の対策前回に比較して、若干減少傾向を示しており、発生数に変化がないと仮定した場合、摩耗は安定していると判断できます。潤滑状態をより精密に確認するため、油槽から採油すると同時に油濾過機の濾過前と濾過後の位置から採油を実施し、分析結果から減少率を導き、その減少率を上記方法により油濾過機がない場合の粒子数を求め、その粒子数の変化により金属接触が進行しているか落ち着いてきているのかを確認されることを推奨します。尚、採油を主機停止時間後に実施しているため、油循環中の採油に比較して油中粒子が沈降して低濃度になっている部分を採油していると考えられます。したがって、油が循環している状態で採油を実施した場合に比較して、分析データが低くなり、異常な状態を見落としてしまう可能性がありますので、今後の採油は、停止直後、或いは、油循環中に採油を実施されることを推奨します。
報告№106-0025 報告№106-4583 | 分析№106-00118 分析№106-02902 | 106-02902 | 分析の結果、摩耗の安定が確認され、潤滑油も継続使用可能な状態にあると判断します。但し、摩耗粒子形態観察で外部から混入したと思われる鉄錆が多く観察されています。赤錆は、軸受摺動面に噛み込み摩耗が発生する場合が考えられます。可能であれば、ヶ月後に再度分析を実施し、汚染度および摩耗の進行状況を確認されることを推奨します。これらのことは、前回に比較して、計数汚染度はランク減少したことSOAP／D-SOAPの鉄及び錫濃度に変化がないこと異常摩耗の早期発見パラメータであるフェログラフィーのIs値がと良好の範囲にあるものの、摩耗粒子形態観察の結果、外部から混入したと思われる鉄錆がやや多く観察されたこと以上のことから判断しました。
報告№108-0411 報告№110-00676 | 分析№108-02744 分析№110-003139 | 110-003139 | は、油の粘度変化率、油中のスラッジの発生量などを判断パラメータに、粘度、全酸価、IR、RBOTで評価します。分析の結果、油の粘性を示す粘度は、新油値のmm/sに比較して粘度変化率が-.％のmm/sとほぼ変化はなく、また油中のスラッジの発生量を示す全酸価は、新油値の.mgKOH/gに対して.mgKOH/gでほぼ変化が見られず劣化は確認されていない。さらにはIRの結果でも油が劣化した場合に発生するカルボン酸の発生も確認されず、酸化防止剤の残存量を示すRBOTは、限界値minに比較して、十分に残量があるminであった。以上のように、の健全性を示す各パラメータは全て良好であり、潤滑油の劣化は確認されませんでした。尚、別紙RBOTの減少傾向から油の余寿命を求めた結果、本試料は直近の更油から起算して稼働日数が年月まで使用可能であることが分かります。油中の水分を計測した結果、水分はppmと新油と同等であり、継続使用可能な状態にあることが確認されました。潤滑油は継続使用可能な状態にあると判断します。
報告№108-7520 報告№108-7520 | 分析№108-02343 分析№108-02343 | 108-02343 | 今回の採油は、主機停止中に油面計から実施しているため、油循環中に採油した場合に比較し、油中粒子の沈降の影響を受け、分析データが低濃度に出る可能性があります。今回の分析は以上のことを踏まえて結果を検討します。軸受の潤滑状態精点Aを実施し、前回データと照合した結果、油中粒子の増加が確認されています。油中の粒子濃度は、油膜破断による発生や、油槽内などでの沈降が均衡したところで一定、いわゆる平衡状態になりますが、このバランスが崩れると増加する場合と減少する場合とに分かれます。増加した場合は、発生と減少の均衡が崩れ、摩耗の発生や外部混入が始まったことを示し、またこれとは反対に、減少した場合は発生量が減少しているか、或いは、減少量が大きくなっていることを示し、特に減少は、汚染状態や潤滑状態が良好であることを示唆しています。本分析データでは、油中粒子の増加が確認されています。これは、摩耗粒子の形態観察およびフィルタ表面の異物観察で鉄錆、砂等がやや多く観察され、μm以下の摩耗粒子が若干観察されたため、油中粒子が増加した要因は、摩耗および外部混入異物の影響と考えられます。D－SOAPの錫濃度からメタルの平均的な摩耗深さを計算した結果、.μmとメタルの表面粗さをsと仮定すると、それに対して十分に小さく、摩耗は軽微であると判断できます。また、D－SOAPの鉄および錫濃度は検出されているものの、前回より低濃度になっており、摩耗の進行はほとんどなく、安定していたものと判断します。現在のところ、軸受メタルは継続使用可能であるものの、観察された異物が軸受摺動面に噛み込み、さらに摩耗が進行することが懸念されるため、可能であれば、濾過を実施されることを推奨します。銅の溶出SOAPの結果で銅が前回のppmからppmに増加していました。原因として以下の点が考えられます。油の添加剤成分である亜鉛系添加剤と銅が反応して溶出する。冷却用蛇管にフィンがついていた場合、振動により摩耗する。及びの現象が同時に起こる。これらの原因のうち、分析の結果から今回はの可能性が高いと推定されます。銅の溶出は、冷却蛇管と添加剤成分との反応で発生しますが、以下の点に注意が必要です。）冷却蛇管が溶解、又は、摩耗している場合、蛇管にピンホールが発生することへの注意が必要です。この場合、潤滑油に水分が混入しますので、水分値の増加により確認できます。）油中の銅濃度が以上になった場合、別添資料鉱油の酸化に対する金属触媒の影響に示すとおり油の劣化速度が加速しますので、銅濃度は以下で管理されることを推奨します。銅分が増加傾向を示すような場合、油種の変更が必要です。これらのことは、前回に比較して、計数汚染度はランク増加したものの、SOAP／D-SOAPの鉄および錫濃度に減少傾向が見られたこと異常摩耗の早期発見パラメータであるフェログラフィーのIs値がの乗と良好の範囲にあることSOAPの銅がppmからppmに上昇したこと以上のことから判断しています。潤滑油の基本特性潤滑油の基本特性である全酸価、IR、RBOTを除く項目は良好です。全酸価が.mgKOH/gと新油値の.mgKOH/gに比較して高く、IRの結果で劣化の兆候を示すカルボン酸の吸収が確認されたことから、油は劣化が進行していることが判りました。またさらに、RBOT値が前回のminからminにmin減少しています。別紙図により約年の減少傾向を基に推定した限界値到達時期は、年月になりました。現在のところ継続使用可能な状態にあるものの、全酸価、IRの結果から油劣化の兆候が確認されおり、今後の使用状況によっては酸化防止剤の減少により急激に低下し、基油の劣化に進展することも懸念されるため、ヶ月後に分析を実施し、分析結果から更油の時期を検討することを推奨します。尚、上述しましたように、今回の採油は停止中の採油であるため、運転中の採油に比較して汚染度は低目に出ている可能性があります。採油は、粒子の沈降の影響を少なくすることが重要であり、そのため油中粒子が均一な分散状態で実施されることを推奨します。
報告№113-00165 | 分析№113-000604 | 113000604 | 油の劣化は確認されず、汚染度も良好な範囲にあることから、継続使用可能な状態にあると判断します。計数汚染度は、前回に比較してNAS級からNAS級にランク上昇したものの、当社推奨の管理限界値以下であり、良好でした。粘度粘度は、mm/sと新油値mm/sに比較して、粘度変化率は-％で、当社推奨の管理限界値である±％以内であり、また、前回に比較して大きな変化はなく、良好と判断します。水分は、.ppmと前回に比較して増加しているものの、当社推奨の管理限界値以下であり、良好と判断します。酸価は、.mgKOH/gと新油値.mgKOH/gに比較して変化はなく、前回に比較して低下していることから、酸化劣化していないと判断します。色相は、L.と前回のL.に比較して変化はありませんでした。
報告№109-09136 報告№110-00409 | 分析№109-001160 分析№110-001867 | 110-001867 | 金属元素と濃度の分析は、試料油を以上の高温で発光させ、その光を分光器で分光し、分光によって得られた光の強度と金属固有の波長とから元素を特定するIカップリング発光分光分析法を用います。また摩耗状態は、SOAP法により求めた金属成分と濃度にフェログラフィー法による摩耗粒子分析とを加味して総合的に評価しますが、摩擦面の摩耗機構と摩耗状態の判断は摩耗粒子の形態と、異常摩耗の早期発見パラメータであるIs値により判断します。Iカップリング発光分光分析供試のディーゼルエンジン油を分析した結果、検出された金属元素は油中金属元素の結果表に示すように、鉄、鉛、錫、リン、亜鉛、カルシウム、アルミニウム、ケイ素)、ナトリウム、マグネシウム、ホウ素でした。これら検出された金属元素から発生箇所を推定すると、鉄、鉛、錫・エンジン部品リン、亜鉛、カルシウム、ホウ素・オイル添加剤ケイ素、ナトリウム、アルミニウム、マグネシウム・外部混入異物であると思われます。このうち、機械部品が摩耗したと思われる元素はのグループです。フェログラフィー摩耗粒子分析結果から観察された粒子は、潤滑状態が正常な場合に発生する摩耗粒子でした。潤滑状態と摩耗形態異常摩耗の早期発見パラメータとして摩耗粒子を定量化して評価するフェログラフィーのIs値は、の乗となっており、摩耗は若干発生しているものの、継続使用可能な状態にあることが分かりました。これらの結果から、シリンダ、ピストンリング、クランクメタルの摺動部は、正常な潤滑状態であるマイルド摩耗が発生していることが分かりました。粘度、水分、全酸価、IRの各データは良好でした。潤滑油および対象設備は継続使用可能な状態にあり、本設備の場合は更油や点検のインターバルを延伸できる可能性があることが確認されました。
報告№109-09136 報告№110-00789 | 分析№109-001160 分析№110-003767 | 110-003767 | 前回に比較してSOAP／D－SOAPの結果で、鉄および錫濃度に変化はなく、異常摩耗の早期発見パラメータであるフェログラフィーのIs値がのマイナス乗と良好でした。前回に比較して計数汚染度はNAS級からNAS級にランク減少し、良好でした。粘度、水分、全酸価、IR、RBOTの各データは良好でした。潤滑油および軸受は継続使用可能な状態にあると判断します。尚、補給によりRBOTが前回に比較してmin増加していますので、今後は今回のRBOT値によりデータ管理を行います。
|  | 10301075 | 分析NO － 年月日 トライボシステム診断レポート会社名 ○○殿 分析項目 機種 新油 粘度指数 流動点 機番・使用箇所 ライン 粘度 引火点 油名 ダフニースーパーハイドロAT 水分 密度 油種 作動油 全酸価 銅板腐食 採油日 年月日 NAS等級 粘度 他情報 重量汚染度 摩耗状態の判定良好注意要処置汚染状態の判定良好注意要処置良好注意要処置総合考察＜＞粘度指数はであった。粘度は.mm/s、粘度はmm/sであった。水分は.ppmであった。全酸価は.mgKOH/gであった。汚染度NAS級、重量汚染度.mg/mlであった。流動点は-.であった。引火点はであった。密度は.g/cmであった。銅板腐食はaであった。
報告№104-8027 | 分析№104-01122 | 104-01122 | 精点Bを実施した結果、摩耗は安定していると判断します。これらのことは、前回に比較して、計数汚染度に変化はないこと、SOAP／D-SOAPの鉄及び錫濃度に変化がないこと、異常摩耗の早期発見パラメータであるフェログラフィーのIs値が、.と良好の範囲にあること以上のことから判断しました。
報告№109-09136 報告№110-00651 | 分析№109-001160 分析№110-002990 | 110-002990 | Iカップリング発光分光分析供試のタービン油をSOAP／D－SOAPで分析した結果、鉄、鉛、銅、リン、亜鉛、カルシウム、ケイ素、ナトリウム、マグネシウムが検出されました。これらの検出された金属元素から発生箇所を推定すると鉄、鉛、銅、亜鉛・シリンダ、ポンプ内部等リン、カルシウム、ケイ素、ナトリウム、マグネシウム・外部混入異物であると思われます。このうち、機械部品が摩耗したと思われる元素はのグループです。前回に比較して鉄濃度が増加傾向にあることから、シリンダやポンプ内部の摩耗が進行していると思われます。フェログラフィー異常摩耗の早期発見パラメータとして摩耗粒子を定量化して評価するフェログラフィーのIs値は、前回のの乗からの乗に桁高くなっており、摩耗が進行していることを示していました。摩耗粒子の形態で比較的多く観察された粒子は、潤滑状態が正常な場合に発生する摩耗粒子と外部から混入したと思われる鉄錆、そして砂等でした。今回のような摩耗粒子が観察された場合、潤滑部で発生している摩耗は、正常なマイルド摩耗であることが分かります。前回に比較して計数汚染度はNAS級からNAS級にランク上昇し、重量汚染度は.mg/mlからmg/mlに上昇し、いずれも管理限界値を超えていました。フィルタ表面の異物観察で茶褐色の粘ちょう物、鉄錆、砂等が観察されたことから、汚染度が高い要因は、油の劣化により発生したと思われる粘ちょう物、外部混入の鉄錆や砂、摩耗粒子の影響と思われます。前回同様にIRは良好でした。本設備の潤滑状態は良好の範囲にあると思われますが、潤滑油は汚染度が高く、油のスラッジと思われる粘ちょう物が確認されています。今後、粘ちょう物の影響で、起動時や負荷変動など、バルブが動作する時に障害が発生することが懸念されるため、貴社でも数多くの実績がある当社製清浄分散剤TS－の投与と濾過を推奨します。
報告№107-0366 報告№110-00625 | 分析№107-01900 分析№110-002729 | 110-002729 | 濾過前の試料油を分析した結果、前回同様に摩耗粒子の形態観察でフレッティングにより発生したμm未満の赤錆、局部的に高圧・高温となる場合に発生するフリクションポリマが比較的多く観察されました。～μmの摩耗粒子数が約倍に増加していたことから、下部メタルでは微少サイズの粒子が発生するフレッティングなどの摩耗機構があると推定されます。D－SOAPの結果、前回に比較して鉄が増加していました。・フレッティングフレッティングの発生要因は、スラストランナー固定部やスラストメタル台金部の鉄系材料が接合されたり、勘合されたりする部分から発生します。フレッティングによる赤錆が少量発生しても直ちに異常ではりませんが、場合によっては、発生した赤錆が軸受摺動面に噛み込み、摩耗を進行させることがあります。・フリクションポリマフリクションポリマは、潤滑油が摺動面に押し込められ高圧状態になると同時に、圧縮熱により高温状態になった結果、基油自身が重合反応を起こし生成することが知られています。そのため、高圧高温状態の解消がなされなければ、潤滑油の劣化が進行し、粘度上昇に因る潤滑異常に進展する場合があります。これらの障害発生に対する弊害を勘案の上、次年度も必ずトライボ診断を実施することを推奨します。
報告№109-09136 報告№111-00730 | 分析№109-001160 分析№111-003726 | 111-003726 | 潤滑油および軸受は継続使用可能な状態にあると判断します。但し、今後も摩耗の進行を傾向監視するため、以下の対策を推奨します。定期的な分析切削摩耗や凝着摩耗の進行を監視するため、定期的に分析を実施し、摩耗の進行状況を確認することを推奨します。再分析の時期を理論的に求めたところ、最短で約時間となります。この時間は、油中汚染物が均一になるために必要とする時間であり、この時間を経過すれば、油が入れ替わっていても再分析の結果から状態の傾向を確認することが可能となります。そのため、試運転などで数時間の運転が可能であれば、より的確に状況が確認できますので再分析を推奨します。油槽内の清掃潤滑油が汚染されていることから、油槽内は汚染されていると思われます。更油をする際には、油槽内を清掃し、更油する新油もNAS級程度の清浄な潤滑油を更油することを推奨します。シリコン系のグリースや添加剤の確認シリコン系の添加剤やグリースを使用している箇所があるかについてご確認下さい。フェログラフィー異常摩耗の早期発見パラメータとして摩耗粒子を定量化して評価するフェログラフィーのIs値は、潤滑状態が厳しいの乗でした。摩耗粒子の形態で比較的多く観察された粒子は、潤滑状態が正常な場合に発生する摩耗粒子異物の噛み込みにより発生する切削粒子金属潤滑部が局部的に油膜切れを起して発生するシビア粒子でした。これらの摩耗粒子が観察された場合、潤滑部で発生している摩耗形態は、正常なマイルド摩耗異物による切削摩耗潤滑状態がやや厳しい凝着摩耗であることが分かります。摩耗形態の中でも切削摩耗は摩耗進行速度が速く、転がり軸受でこの摩耗形態が発生した場合には寿命が分の程度に低下することも知られており、切削摩耗により生じた軌道面の損傷が起点となって転がり軸受の寿命となるフレーキングに進展することから傾向監視による経過監視が必要です。Iカップリング発光分光分析供試の潤滑油を分析した結果、検出された金属元素は、SOAPの結果表に示すように、鉄、鉛、銅、錫、亜鉛、カルシウム、バリウム、アルミニウム、ケイ素、ナトリウムが検出されました。これらの検出された金属元素から発生箇所を推定すると鉄、鉛、銅、錫、亜鉛・軸受等カルシウム、バリウム、アルミニウム、ケイ素、ナトリウム・外部混入異物であると思われます。このうち、機械部品が摩耗したと思われる元素はのグループです。ケイ素の検出SOAPでケイ素がppm検出されました。一般に、潤滑油中からケイ素が検出された場合の原因として、シリコン油或いは、シリコン系の添加剤が検出されるフェログラフィーおよびフィルタ表面の異物観察で砂が多く観察されて検出されるシリコングリースをシール部に塗布している場合、このシリコングリースが潤滑油に混入して検出されるなどが挙げられますが、今回検出が比較的高濃度であることからの可能性が考えられます。については、分析結果では確認することが出来ませんので、これに関する情報があれば提供をお願いします。計数汚染度、重量汚染度は共に当社推奨の管理限界値を超えていました。フィルタ表面の異物観察で金属片、鉄錆等が観察されたことから、汚染度が高い要因は、摩耗と外部混入異物の影響と思われます。粘度、全酸価、IR、RBOTの各データは良好でした。尚、別紙RBOTの減少傾向から油の余寿命を求めた結果、本試料は直近の更油から起算して稼働日数が年月まで使用可能であることが分かります。
報告№109-09136 報告№110-00341 | 分析№109-001160 分析№110-001519 | 110-001519 | 金属元素と濃度の分析は、試料油を以上の高温で発光させ、その光を分光器で分光し、分光によって得られた光の強度と金属固有の波長とから元素を特定するIカップリング発光分光分析法を用います。また摩耗状態は、SOAP-T法により求めた金属成分と濃度にフェログラフィー法による摩耗粒子分析とを加味して総合的に評価しますが、摩擦面の摩耗機構と摩耗状態の判断は摩耗粒子の形態と、異常摩耗の早期発見パラメータであるIs値により判断します。Iカップリング発光分光分析供試のディーゼルエンジン油を分析した結果、検出された金属元素は、SOAPの結果表に示すように、鉄、鉛、銅、ニッケル、錫、リン、亜鉛、カルシウム、アルミニウム、ケイ素、ナトリウム、マグネシウムでした。これら検出された金属元素から発生箇所を推定すると、鉄、鉛、銅、ニッケル、錫・エンジン部品リン、亜鉛、カルシウム・オイル添加剤アルミニウム、ケイ素、ナトリウム、マグネシウム・外部混入異物であると思われます。このうち、機械部品が摩耗したと思われる元素はのグループです。フェログラフィー摩耗粒子分析結果から観察された粒子は、潤滑状態が正常な場合に発生する摩耗粒子異物の切削作用で発生する切削粒子でした。潤滑状態と摩耗形態異常摩耗の早期発見パラメータとして摩耗粒子を定量化して評価するフェログラフィーのIs値は、潤滑状態がやや厳しいの乗となっていました。これらの結果から、シリンダ、ピストンリング、クランクメタルの摺動部は、正常なマイルド摩耗が支配的で、異物による切削摩耗も発生していることが分かりました。電子顕微鏡・X線分析フェログラフィーで観察された粒子の組成を調べた結果、鉄、マンガンを含む粒子が多いことが分かりました。鉛と銅を使用した箇所の溶出・摩耗SOAPの結果表に示すように、軸受で使用されている鉛が、銅がおよび錫が、ニッケルがppm検出されました。検出される要因は、軸受の摩耗と亜鉛系添加剤のとの反応による溶出とに大別することができます。摩耗で発生する場合一般に、ディーゼルエンジンのクランクメタルは積層構造になっており、クランクメタルの最表面はホワイトメタル層が存在し、その下にニッケル層、さらにその下には鉛を含む銅系軸受材料のケルメット層が存在します。今回検出された金属成分のうち、錫と銅及び鉛は、メタル表面が摩耗して発生していると考えられます。ディーゼルエンジンのメタルは、設計上、油膜が正常に形成される流体潤滑が基本であることから、通常の使用においては摩耗しにくいと思われますが、今回の分析結果では、銅と鉛を含む第三層のケルメットの一部が摩耗していることが分かりました。これは、メタルの潤滑部が流体潤滑になりにくい部分のあることを示唆していると考えることが出来ます。添加剤との反応で発生する場合亜鉛系添加剤は、金属の銅が添加剤中の成分と反応し、銅をイオン化させる働きがあり、これによって潤滑油中に銅が検出されることがあります。カルシウムなどの析出油中金属濃度を発光分光法による分析で固形分のカルシウムがppm検出されまた鉄もppm検出されました。エンジンオイル中に検出されるカルシウムは、燃焼ガス中に含まれている硫黄分と反応して微小サイズの硫酸カルシウム、いわゆる石膏が生成されます。この硫酸カルシウムは、モース硬度がとコンロッドやクランクメタルの主成分である錫や鉛の～と同等の硬さで、サイズは数μmから数十μmになることもあります。これらが軸受の油膜に混入した場合は、潤滑面では摩耗形態の中で摩耗速度が最も速い切削摩耗が発生し、メタルは短期間で摩耗することが判明しています。本試料の場合は、この硫酸カルシウム濃度が高く、また鉄も検出されています。さらにメタル主成分の錫が検出されたことから、硫酸カルシウム等が軸受摺動面に噛み込みメタルの摩耗が発生していると推定できます。潤滑油中の固形分としてのカルシウムは、オイルリングやトップリングが正常であれば検出されないものですが、当該機の場合はオイルリングが摩耗し燃焼室から燃焼ガスや未燃焼ガスが潤滑油中に入り易くなっていると思われます。汚染度計数汚染度はNAS級以上と汚染されていました。フィルタ表面の異物観察で黒色の異物が多く観察されたことから、汚染度が高い要因は、摩耗、すす、油の添加剤成分の析出によるものと思われます。粒度分布粒度分布は.～μmの範囲にあり、.μmにピークが確認されました。水分はppmと当社推奨の管理限界値を超えていました。今後、水分の影響でエンジン内部に錆が発生し、その影響で摩耗が発生する懸念があります。を示す粘度、全酸価、IR、RBOTの各データは良好の範囲にあり、継続使用可能と判断します。水分濃度の調整水分の影響で金属表面で腐食摩耗が発生し、発生した鉄錆等の粒子が潤滑部に噛み込み摩耗が進行することがありますので、部分更油などにより相対的に水分濃度を低くするなどの方法を推奨します。定期的な分析エンジン内部の摩耗の進行を監視するため、定期的に分析を実施し、摩耗の進行状況を確認することを推奨します。RBOTの分析結果についてRBOTはminと新油値minに比較して変化はなく、酸化防止剤の減少は確認されませんでした。しかし、この油種の場合、分析データのバラツキが発生しやすい特性をもっていることが確認されたため、今後はRBOTを除く分析項目により油の劣化状態を評価することを推奨します。
報告№104-0282 | 分析№104-02132 | 104-02132 | 濾過前の試料油を分析した結果、計数汚染度が前回NAS級から、今回NAS級に約年でランク上昇しました。D－SOAPで、前回に比較して鉄が.からに上昇しました。摩耗粒子形態観察の結果、鉄錆・砂等が多く観察されているため、汚染度、D－SOAPの鉄が上昇した要因は、外部から混入した異物によるものと考えられました。鉄錆等の異物は、通常運転中、過去作業中、今回採油時などに混入したと考えられます。又、潤滑異常の早期発見パラメータである摩耗過酷度を示すIs値が.と非常に良好の範囲にあることから、潤滑状態は良好な状態にあると判断します。
報告№113-00167 | 分析№113-000611 | 113000611 | 濾過前の試料油を分析した結果、摩耗粒子の形態観察で比較的多く観察された粒子は以下の通りでした。球状粒子・金属接触が厳しく、且つ、金属が溶融するほどの高い摩擦熱が発生していると考えられます。球状粒子の発生原因観察された摩耗粒子の中でも球状粒子は、異常摩耗の兆候を示す形態のパラメータで、この摩耗粒子が発生する場合、潤滑状態に注意が必要です。球状粒子の発生原因は、一般に、溶接工事、溶接作業などによる溶接スパッタの混入電食による発生厳しい金属接触による摩耗が考えられます。球状粒子の発生原因が、上記であれば、今後増加しないと思われますが、が考えられる場合は、原因を取り除かなければ球状粒子は増加すると考えられます。これらの障害発生に対する弊害を勘案の上、予防処置として運転再開後ヶ月後に再分析を実施し、球状粒子の増加の有無を確認されることを推奨します。念のため、主機の起動時、停止時の温度チャートから軸受温度に微妙な変化がないかを確認されることを併せて推奨します。尚、更油によりRBOTが前回に比較してmin増加していますので、今後は今回のRBOT値によりデータ管理を行います。
報告№103-4522 | 分析№103-01036 | 103-01036 | 使用時間が時間に到達したAH高温側ベアリングの健全性をトライボ診断により確認しました。診断の結果、現時点ではベアリングは継続使用可能な状態にあると判断します。また、今後これまでの運転条件と同様であれば、少なくとも年後の定検まで使用可能と判断します。これらのことは以下のことから判断しました。鉄濃度から計算したフレーキングの発生面積が内輪軌道面の面積の％であること。確認された摩耗粒子がμm以下の小さな粒子が支配的であること。念のため、の変化や運転条件の変化による影響を確認するため、ヶ月に度トライボ診断を実施し、ベアリングの潤滑状態を確認されることを推奨します。
報告№101-8093 | 分析№101-02062 | 101-02062 | 本試験は、メタル点検時に油がやや黒くなっていることが確認されたため、分析の結果から、その原因を検討することを目的としました。尚、本試料油は主機停止後長期間経過していたため、油中の粒子が沈降していると考えられたため、油槽底部よりサンプルビンを直接油中に沈める方法で実施した。分析の結果、粘度がmm/sと前回のmm/sに比較して、％低下しているものの管理限界値にあった。又、水分、全酸価、RBOTは、各データが管理限界値内にあり、この油は継続使用可能な状態にあると判断する。但し、軸受の摩耗状態を確認するために実施したSOAP／D－SOAP、フェログラフィーの結果、軸受の摩耗が進行していることが確認された。下表に摩耗の進行状況を摩耗深さにより検討した結果を示す。検討の結果、この年間で摩耗は進行しているものの、進行速度は比較的緩やかであり、現在のところ軸受は継続使用可能な状況にあると判断する。但し、フェログラフィーの形態観察結果や、光学顕微鏡写真に示すように外部から混入した砂、鉄錆、摩耗粒子等の異物が比較的多くみられ、且つ、その異物の噛み込みにより発生した切削粒子が多くみられるため、摩耗の進行の一つの原因と思われた。切削摩耗の進行を防止するため、運転前に濾過を実施されることを推奨する。又、摩耗粒子には金属接触が厳しく、且つ、摩擦熱が高い場合に発生した黒錆、球状粒子、シビア粒子も見られており、運転再開後、運転時間が時間経過した時点で主機停止直後に採油し、精点Bにより摩耗の進行状況必ずチェックされることが必要と判断する。
報告№106-6089 報告№106-6089 | 分析№106-02068 分析№106-02068 | 106-02068 | 目的トライボ診断を実施し、、汚染度、機器の潤滑状態を確認する。分解点検が必要かを判断する。考察分析の結果、粘度が.mm/sと新油のmm/sに比較して、粘度変化率は+％で、当社推奨の管理基準値である±％を超えていました。SOAPの結果、FBKタービンに含まれていない油の添加剤成分であるリン、カルシウムが検出されたことから、異種油の混入、或いは、油名が間違っている可能性がありますので、油名を再度ご確認下さい。粘度が.mm/sと新油のmm/sに比較して、粘度変化率は+％で、当社推奨の管理基準値である±％を超えていたことから、異種油の混入、或いは、油名が間違っている可能性がありますので、油名を再度ご確認下さい。粘度は当社推奨の管理基準値を超えていました。粘度は.mm/sと新油値mm/sに比較して、粘度変化率は+％で、当社推奨の管理基準値である±％を超えていました。水分は良好と判断します。水分はppmと当社推奨の管理限界値の以下であり、良好と判断します。全酸価は良好と判断します。全酸価は.mgKOH/gと新油値以内にあり、良好と判断します。IRの結果、良好と判断します。IRの結果、油劣化の兆候を示すカルボン酸の吸収が確認されていないことから、良好と判断します。RBOTの結果、良好と判断します。RBOTはminと当社推奨の管理限界値のmin以上であり、良好と判断します。は良好と判断します。計数汚染度は良好と判断します。計数汚染度はNAS級と当社推奨の管理限界値のNAS級以内であり、良好と判断します。重量汚染度は良好と判断します。重量汚染度は.mg/mlと当社推奨の管理限界値のmg/ml以内であり、良好と判断します。機器の潤滑状態機器の潤滑状態は正常と判断します。SOAPの結果は良好です。SOAPの結果、油の添加剤成分であるリンがppm、カルシウムがppm、亜鉛がppm検出されました。D－SOAPの結果は良好です。D－SOAPの結果、外部から混入したカルシウムが、ナトリウムが検出されました。フェログラフィーの結果は良好です。異常摩耗の早期発見パラメータであるフェログラフィーのIs値がのマイナス乗と良好の範囲にあり、潤滑状態は良好と判断します。
報告№109-09136 報告№109-09206 | 分析№109-001160 分析№109-001570 | 109-001570 | 軸受の潤滑状態および初期試験を実施し、前回データと照合した結果、油中摩耗粒子の減少が確認されました。油中の粒子濃度は、油膜破断による発生や油槽内などでの沈降が均衡したところで、いわゆる平衡状態になります。このバランスが崩れると増加する場合と減少する場合とに分かれます。本軸受では、油中の粒子が減少する要因となるフィルタ類は設置されておらず、濾過による減少は考えられません。油中の摩耗粒子が減少したのは、摩耗粒子がほとんど発生せず、油槽内部での沈降があったためと考えられます。以上のことから、本設備は摩耗の進行がなく、潤滑状態は安定した状態にあったものと判断します。これらのことは、前回に比較して、計数汚染度はランク減少し、SOAP／D-SOAPの鉄および錫濃度に変化がないこと異常摩耗の早期発見パラメータであるフェログラフィーのIs値がのマイナス乗と良好の範囲にあること以上のことから判断しています。潤滑油の基本特性潤滑油の基本特性のIRおよびRBOTは良好の範囲にあることから、本試料油は継続使用可能と判断します。
|  | 112-002866 | 対象設備は継続使用可能な状態にあると判断します。但し、水分濃度が高く、今後も摩耗の進行を傾向監視するため、以下の対策を推奨します。更油或いは部分更油による水分濃度の調整水分の影響により金属表面で腐食摩耗が発生し、発生した鉄錆等の粒子が潤滑部に噛み込み摩耗が進行することがありますので、更油或いは部分更油などにより相対的に水分濃度を低くするなどの方法を推奨します。定期的な分析今後懸念される切削摩耗の進行を監視するため、定期的に分析を実施することを推奨します。油劣化の確認今後、別紙鉱油の酸化に対する金属触媒の影響に示すように銅、鉛濃度の増加に伴い酸化速度が速まる可能性があるため、今回の分析から短期間のうちに再分析を実施し、油劣化の進行状況を確認することを推奨します。はフェログラフィーおよびSOAPの結果から総合的に判断した結果、傾向管理が必要な状態にあると考えられます。フェログラフィー【定量分析：Is値】Is値は異常摩耗の早期発見パラメータのつで、摩耗粒子を定量化するために用います。Is値は前回に比較しての乗から乗に低下したものの、高い値でした。フェログラフィー【定性分析：摩耗粒子および摩耗形態観察】分析結果から比較的多く観察された粒子は、以下の通りでした。正常な摩耗粒子・潤滑状態が正常なマイルド摩耗により発生。切削粒子・異物や金属表面の微小突起による切削摩耗により発生。観察された摩耗粒子の中でも切削粒子は、注意が必要です。切削摩耗は、他の摩耗形態に比較して摩耗進行速度が速く注意が必要で、定期的なトライボ診断による状態監視が必要と考えます。切削摩耗の原因となる混入異物が残留している場合、この異物により切削摩耗が継続して発生する可能性があります。Iカップリング発光分光分析【SOAP】検出された金属元素から発生箇所を推定すると、以下の通りでした。鉄、銅、亜鉛・ギヤ、軸受等リン・添加剤カルシウム、ナトリウム、マグネシウム、ホウ素・外部混入異物SOAPの結果、前回に比較して銅がppmからppmに増加していました。銅を使用した箇所は、転がり軸受の保持器であると推定されます。今後、保持器の摩耗が進行することで転動体とのギャップが大きくなると共に振動が増大し、摩耗の進行につながることが懸念されます。粘度、IR酸化度は良好でした。水分は、前回に比較してppmからppmに減少したものの、当社推奨の管理限界値を超えていました。今後、水分の影響で油槽内部に錆が発生し、その影響で摩耗が発生する懸念があります。
報告№109-09136 報告№111-00750 | 分析№109-001160 分析№111-003782 | 111-003782_ｄａｔｅ120323 | 潤滑油の劣化は確認されず、継続使用可能な状態にあると判断します。フェログラフィー異常摩耗の早期発見パラメータとして摩耗粒子を定量化して評価するフェログラフィーのIs値は、潤滑状態が正常なのマイナス乗でした。Iカップリング発光分光分析供試の潤滑油を分析した結果、検出された金属元素は、SOAPの結果表に示すように、リン、ナトリウムでした。検出されたこれらの金属元素から発生箇所を推定するとリン・オイル添加剤ナトリウム・外部混入異物であると思われます。計数汚染度、重量汚染度は共に良好でした。粘度、水分、酸価、IRの各データは良好でした。IRの結果、新油と異なるピークが確認されました。ご提供頂いた情報によればJOMORIXタービンSCが混合していることから、混合したことにより新油のFBKタービンと一致しないピークが確認されました。
報告№108-0227 報告№110-00667 | 分析№108-01664 分析№110-003092 | 110-003092 | Iカップリング発光分光分析供試のタービン油を分析した結果、検出された金属元素は、SOAPの結果表に示すように、鉄、ニッケル、リン、亜鉛、カルシウム、バリウム、ケイ素、ナトリウムが検出されました。これらの検出された金属元素から発生箇所を推定すると鉄、ニッケル・軸受等リン、亜鉛、カルシウム、バリウム、ケイ素、ナトリウム・外部混入異物であると思われます。このうち、機械部品が摩耗したと思われる元素はのグループです。ケイ素の検出SOAPでケイ素がppm検出されました。一般に、潤滑油中からケイ素が検出された場合の原因として、シリコン油或いは、シリコン系の添加剤が検出されるフェログラフィーおよびフィルタ表面の異物観察で砂が多く観察されて検出されるシリコングリースをシール部に塗布している場合、このシリコングリースが潤滑油に混入して検出されるなどが挙げられますが、今回検出が比較的高濃度であることからの可能性が考えられます。については、分析結果では確認することが出来ませんので、これに関する情報があれば提供をお願いします。フェログラフィー異常摩耗の早期発見パラメータとして摩耗粒子を定量化して評価するフェログラフィーのIs値は、潤滑状態がやや厳しいの乗でした。摩耗粒子の形態で比較的多く観察された粒子は、潤滑状態が正常な場合に発生する摩耗粒子、異物の噛み込みなどで発生する切削粒子、局部的に高圧・高温となる場合に発生するフリクションポリマ、外部から混入したと思われる鉄錆、樹脂等でした。このような摩耗粒子が観察された場合には、潤滑部では正常なマイルド摩耗と異物による切削摩耗が発生し、そして局部的ではあるものの高圧・高温の箇所が発生していることも分かります。特に、切削摩耗は摩耗形態の中でも摩耗進行速度が速く、転がり軸受でこの摩耗形態が発生した場合には寿命が分の程度に低下することも知られています。切削摩耗により生じた軌道面の損傷が起点となって転がり軸受の寿命となるフレーキングに進展することが懸念されます。フリクションポリマは、潤滑油が軌道面に押し込められ高圧状態になると同時に、圧縮熱により高温状態になった結果、基油自身が重合反応を起こし生成することが知られています。そのため、高圧高温状態の解消がなされなければ、潤滑油の劣化が進行し、粘度上昇に因る潤滑異常に進展する場合があります。電子顕微鏡・X線マイクロアナリシス観察された摩耗粒子をSEM・XMAで観察した結果、鉄、クロム、マンガンを含む粒子が比較的多く、主にベアリング軌道面の摩耗が多く発生していることが確認されました。計数汚染度は当社推奨の管理限界値に到達していました。フィルタ表面の異物観察で鉄錆、砂等が観察されたことから、汚染度が高い要因は、摩耗と外部混入異物の影響と思われます。IRの結果、新油のIRスペクトルと一致しない箇所が確認されました。また、SOAPの結果、試料油であるFBKタービンに含まれていないリン、亜鉛が検出されたことから、異種油の混入または油名の誤りなどが考えられます。軸受および潤滑油は継続使用可能な状態にあるものの、以下の対策を推奨します。濾過油中の汚染度が高いことから、観察された摩耗粒子や異物が軸受軌道面に噛み込み摩耗が進行することが懸念されるため、濾過を推奨します。定期的な分析摩耗の進行を監視するため、定期的に分析を実施し、摩耗の進行状況を確認することを推奨します。傾向監視のための次回採油時期は、最短で約時間となります。この時間は、油中汚染物が均一になるために必要とする時間であり、この時間を経過すれば、再分析の結果から状態の傾向を確認することが可能となりますので、これを参考に次回分析時期を検討されることを提案します。異種油の混入および油名の確認異種油の混入の有無、油名を再度確認することを推奨します。シリコン系のグリースや添加剤の確認シリコン系の添加剤やグリースを使用している箇所があるかについてご確認下さい。最適な採油方法本試料油は、機器停止中に廃油口から採油されていますが、機器が停止している状態では、別紙油粒子の沈降の影響に示すように油槽内で撹拌がなくなり固形物が沈降するため、油中汚染度は高くなることから今後の採油は、極力運転中もしくは停止直後の油槽中層部から実施されることを推奨します。
報告№109-09136 報告№112-00091 | 分析№109-001160 分析№112-000298 | 112-000298 | 潤滑油は継続使用可能な状態にあると判断します。粘度、全酸価、IR、RBOTの各データは良好でした。油の余寿命は、使用油の使用期間または使用時間が不明であったため、ご依頼の油の余寿命に関する検討は行えませんでした。ただし、分析の結果で新油値がminであったことから、使用期間を仮にヶ月間と仮定すれば余寿命は十二分にあると言えます。可能であれば、使用期間、あるいは使用時間の情報をご提供下さい。水分は良好でした。
報告№105-0081 報告№105-0081 | 分析№105-00581 分析№105-00581 | 105-00581 | 分析の結果、軸受の摩耗が僅かに確認されましたが、現在のところ継続使用可能な状態にあると判断できます。今後、摩耗程度を評価するため、油量、軸受サイズ、回転数、濾過システムの有無について諸元のご提供をお願い致します。は良好と判断します。粘度は良好と判断します。粘度はmm/sと新油値mm/sに比較して、粘度変化率は-％で、当社推奨の管理限界値である±％以内にあり、良好と判断します。水分は良好と判断します。水分はppmと当社推奨の管理限界値の以下であり、良好と判断します。全酸価は良好と判断します。全酸価は.mgKOH/gと新油値.mgKOH/gに比較して変化はなく、良好と判断します。IRの結果、良好と判断します。IRの結果、油劣化の兆候を示すカルボン酸の吸収が確認されていないことから、良好と判断します。RBOTの結果、良好と判断します。RBOTはminと当社推奨の管理限界値のmin以上であり、良好と判断します。は良好と判断します。計数汚染度は良好と判断します。計数汚染度はNAS級と当社推奨の管理限界値のNAS級以内であり、良好と判断します。重量汚染度は良好と判断します。重量汚染度は.mg/mlと当社推奨の管理限界値のmg/ml以内であり、良好と判断します。機器の潤滑状態軸受の摩耗が僅かに確認されましたが、現在のところ継続使用可能な状態にあると判断できます。今後、摩耗程度を評価するため、油量、軸受サイズ、回転数、濾過システムの有無について諸元のご提供をお願い致します。SOAPの結果、軸受の摩耗を示す錫が僅かに検出されました。SOAPの結果、軸受の摩耗を示す錫がppm、油の添加剤成分であるリンがppm、バリウムがppm、外部から混入したナトリウムがppm検出されました。D－SOAPの結果、軸受の摩耗を示す錫が僅かに検出されました。D－SOAPの結果、軸受の摩耗を示す錫が、油の添加剤成分であるバリウム、外部から混入したカルシウム、ナトリウムが共に検出されました。フェログラフィーの結果は良好です。摩耗粒子形態観察で、外部から混入した鉄錆・砂が多く観察されました。これらの鉄錆・砂は、通常運転中に外部から混入する可能性がなく、今回の採油箇所がドレンバルブであることから、ドレンバルブに残留していたものを採油した可能性が高いと考えられます。今後、採油を実施される場合は、外部からの影響を避けるために、運転中及び停止直後に油層中層部から直接採油を実施されることを推奨します。尚、潤滑異常の早期発見パラメータである、摩耗過酷度を示すIs値が.と良好の範囲にあることから、潤滑状態は良好な状態にあると判断します。
報告№108-0477 報告№108-0477 | 分析№108-03441 分析№108-03441 | 108-03441 | 分析の結果、全てのデータが良好であることから、この油は継続使用可能であり、潤滑状態も正常と判断します。特性低下全ての項目が良好な範囲にあったことから特性低下は認められず良好と判断します。粘度は良好と判断します。粘度はmm/sと新油値mm/sに比較して、粘度変化率は+％で、当社推奨の管理限界値である±％以内にあり、良好と判断します。全酸価は良好と判断します。全酸価はと新油値.mgKOH/g以内にあり、良好と判断します。有機物・有機化合物の結果、良好と判断します。有機物・有機化合物の結果、油劣化の兆候を示すカルボン酸の吸収が確認されていないことから、良好と判断します。酸化安定度の結果、良好と判断します。酸化安定度はminと当社推奨の管理限界値のmin以上であり、良好と判断します。色相は良好と判断します。色相はL.と新油値のL.に変化はなく、良好と判断します。汚染は良好と判断します。水分は良好と判断します。水分はppmと当社推奨の管理限界値の以下であり、良好と判断します。汚染粒子数は良好と判断します。汚染粒子数はNAS級と当社推奨の管理限界値のNAS級以内にあり、良好と判断します。汚染物重量は良好と判断します。汚染物重量は.mg/mlと当社推奨の管理限界値のmg/ml以内にあり、良好と判断します。摩耗摩耗は正常と判断します。摩耗粒子の結果は良好と判断します。異常摩耗の早期発見パラメータであるフェログラフィーのIs値がのマイナス乗と良好の範囲にあり、潤滑状態も正常と判断します。金属濃度SOAPの結果は良好です。金属濃度SOAPの結果、金属元素は検出されていません。金属濃度酸溶解法の結果は良好です。金属濃度酸溶解法の結果、外部から混入したと思われるナトリウムが検出されています。
報告№108-0411 報告№110-00262 | 分析№108-02745 分析№110-001020 | 110-001020_20100819 | ・摩耗状態SOAPの結果、前回検出されていなかった錫が、今回ppm検出され、ジャーナル軸受の摩耗が検出されました。メタルの摩耗体積および摩耗深さを今回のSOAPの錫濃度ppm、油量Lで計算により求めました。メタル表面の平均的な摩耗深さはμmとなり、メタルの表面粗さをsと仮定すると軸受表面はその粗さの％が摩耗していると推定されます。・汚染度前回に比較して計数汚染度がNAS級から級にランク減少し、良好でした。結論メタル表面を仮定した軸受摺動面の診断結果から、ジャーナル軸受摺動面の摩耗の進行が確認されました。今後は、短周期で分析を実施し、摩耗の進行状況を確認することを推奨します。次回分析の時期を理論的に求めたところ、最短で約時間となります。この時間は、油中汚染物が均一になるために必要とする時間であり、この時間を経過すれば、再分析の結果から状態の傾向を確認することが可能となりますので、これを参考に次回分析時期を検討されることを提案します。は良好と判断します。計数汚染度計数汚染度はNAS級と当社推奨の管理限界値のNAS級以内にあり、良好と判断します。重量汚染度は.mg/mlと当社推奨の管理限界値のmg/ml以内にあり、良好と判断します。機器の潤滑状態SOAPの結果、軸受の摩耗を示す錫が検出されました。SOAPSOAPの結果、摩耗により発生する錫、油の添加剤成分であるリンが検出されました。D－SOAPD－SOAPの結果、摩耗により発生する鉄が検出されました。フェログラフィー異常摩耗の早期発見パラメータであるフェログラフィーのIs値がのマイナス乗と良好の範囲にあります。
報告№109-09136 報告№112-00354 | 分析№109-001160 分析№112-001387 | 112-001387 | 潤滑油および軸受は継続使用可能な状態にあると判断します。はフェログラフィーおよびSOAP／D-SOAPの結果から総合的に判断した結果、正常な状態にあると考えられます。フェログラフィー【定量分析：Is値】Is値は異常摩耗の早期発見パラメータのつで、摩耗粒子を定量化するために用います。前回に比較して今回のIs値はのマイナス乗から変化はなく、低い値でした。フェログラフィー【定性分析：摩耗粒子および摩耗形態観察】分析結果から比較的多く観察された粒子は、以下の通りでした。正常な摩耗粒子・潤滑状態が正常なマイルド摩耗により発生。Iカップリング発光分光分析【SOAP／D-SOAP】検出された金属元素から発生箇所を推定すると、以下の通りでした。カルシウム、ナトリウム・外部混入異物前回に比較して計数汚染度はNAS級からNAS級にランク低下し、重量汚染度は.mg/mlから.mg/mlに減少し、共に良好でした。．前回同様に粘度、水分、酸価、IRの各データは良好でした。分析結果は良好と判断します。粘度粘度はmm/sと新油値mm/sに比較して、粘度変化率は-％で、当社推奨の管理限界値である±％以内にあり、良好と判断します。水分はppmと当社推奨の管理限界値の以下であり、良好と判断します。酸価は.mgKOH/gと当社推奨の管理限界値の.mgKOH/g以下であり、良好と判断します。IRIRの結果、油劣化の兆候を示すカルボン酸の吸収が確認されていないことから、良好と判断します。油の汚染度は良好と判断します。計数汚染度計数汚染度はNAS級と当社推奨の管理限界値のNAS級以下であり、良好と判断します。重量汚染度は.mg/mlと当社推奨の管理限界値のmg/ml以下であり、良好と判断します。は良好と判断します。SOAPSOAPの結果、金属元素は検出されませんでした。D-SOAPD-SOAPの結果、外部から混入したと思われるカルシウムが、ナトリウムが検出されました。フェログラフィー異常摩耗の早期発見パラメータであるフェログラフィーのIs値がのマイナス乗と良好の範囲にあり、潤滑状態は正常と判断します。
報告№104-0378 報告№105-8013 | 分析№104-02669 分析№105-00780 | 105-00780 | 前回の分析結果でオイルリングの振れ回りによるオイルリングの摩耗が観察され、摩耗の進行が懸念されました。しかし、今回の分解点検ヶ月後の初期試験の結果、摩耗が安定し、潤滑油も継続使用が可能な状態にあることが確認されました。これらのことは、前回に比較して、計数汚染度はランク減少し、SOAP／D-SOAPの鉄及び錫濃度、オイルリングの主成分である銅濃度に変化がないこと異常摩耗の早期発見パラメータであるフェログラフィーのIs値が.と良好の範囲にあること以上のことから判断しました。尚、RBOTが前回に比較し、min上昇したのは、前回採油後に新油の補充をしたためと考えられます。今後は、今回のRBOT値によりデータ管理を行います。
報告№106-0070 報告№106-0070 | 分析№106-00412 分析№106-00412 | 106-00412 | 分析の結果、全てのデータが良好であることから、この油は継続使用可能であり、潤滑状態も正常と判断します。は良好と判断します。粘度は良好と判断します。粘度はmm/sと新油値mm/sに比較して、粘度変化率は+％で、当社推奨の管理限界値である±％以内にあり、良好と判断します。水分は良好と判断します。水分はと当社推奨の管理限界値の以下であり、良好と判断します。全酸価は良好と判断します。全酸価は.mgKOH/gと新油値.mgKOH/gに比較して変化はなく、良好と判断します。IRの結果、良好と判断します。IRの結果、油劣化の兆候を示すカルボン酸の吸収が確認されていないことから、良好と判断します。RBOTの結果、良好と判断します。RBOTはminと当社推奨の管理限界値のmin以上であり、良好と判断します。は良好と判断します。計数汚染度は良好と判断します。計数汚染度はNAS級と当社推奨の管理限界値のNAS級以内であり、良好と判断します。重量汚染度は良好と判断します。重量汚染度は.mg/mlと当社推奨の管理限界値のmg/ml以内であり、良好と判断します。機器の潤滑状態機器の潤滑状態は正常と判断します。SOAPの結果は良好です。SOAPの結果、銅がppm、油の添加剤成分であるバリウムがppm検出されました。軸受の摩耗を示す錫は検出されず、良好と判断します。D－SOAPの結果、軸受の摩耗を示す錫が微量検出されました。D－SOAPの結果、鉄、銅、軸受の摩耗を示す錫が共に、油の添化剤成分であるバリウムが、外部から混入したナトリウムが検出されました。フェログラフィーの結果は良好です。異常摩耗の早期発見パラメータであるフェログラフィーのIs値がと良好の範囲にあり、潤滑状態は良好と判断します。
報告№109-09136 報告№112-00616 | 分析№109-001160 分析№112-002660 | 112-002660 | 減速機は継続使用可能な状態にあると判断します。但し、油中の汚染度が高いことから、以下の対策を推奨します。濾過および更油油中の汚染度が高いことから、観察された摩耗粒子や異物等がギヤ歯面および軌道面に噛み込み摩耗が進行することが懸念されるため、濾過および更油を推奨します。はフェログラフィーおよびSOAP／D-SOAPの結果から総合的に判断した結果、正常な状態にあると考えられます。フェログラフィー【定量分析：Is値】Is値は異常摩耗の早期発見パラメータのつで、摩耗粒子を定量化するために用います。Is値は前回に比較しての乗から変化はなく、低い値でした。フェログラフィー【定性分析：摩耗粒子および摩耗形態観察】分析結果から比較的多く観察された粒子は、以下の通りでした。正常な摩耗粒子・潤滑状態が正常なマイルド摩耗により発生。Iカップリング発光分光分析【SOAP／D-SOAP】検出された金属元素から発生箇所を推定すると、以下の通りでした。鉄、鉛、ニッケル・ギヤ、軸受等リン・添加剤カルシウム、ナトリウム・外部混入異物計数汚染度は、前回に比較してNAS級以上から等級に変化はないものの、当社推奨の管理限界値を超えていました。フィルタ表面の異物観察で金属片、鉄錆、砂等が観察されたことから、汚染度が高い要因は、摩耗と外部混入異物の影響と思われます。分析結果計数汚染度は当社推奨の管理限界値を超えていました。計数汚染度計数汚染度はNAS級以上と当社推奨の管理限界値のNAS級を超えていました。重量汚染度は.mg/mlでした。は正常と判断します。SOAPSOAPの結果、摩耗により発生する鉄が検出されていないことから、良好と判断します。D-SOAPD-SOAPの結果、摩耗により発生する鉄が検出されました。フェログラフィー異常摩耗の早期発見パラメータであるフェログラフィーのIs値がの乗と良好の範囲にあり、摩耗状態は正常と判断します。
報告№111-00058 報告№111-00058 | 分析№111-000388 分析№111-000388 | 111-000388_date110825 | ちょう度値はと新グリース値に比較して低下し、当社推奨の管理下限値を超えていることから、硬化していることが分かりました。硬化したグリースを使用した場合、油分の流動性がなくなり、軸受等で良好な油膜が保持されにくくなる可能性があります。グリースが硬化していたため、グリースを交換されることを推奨します。≪状態監視とパラメータ≫分析の目的および各分析のパラメータは以下の通りです。特性低下目的：グリースの分析結果から、グリースの物理的性状や劣化傾向などを確認する。全酸価JISK赤外線吸収スペクトルJISKちょう度JISK滴点JISK摩耗目的：グリース中の摩耗粒子を分析する事により、回転・摺動部の潤滑状態、摩耗劣化の程度、余寿命などを解析する。摩耗診断電子顕微鏡観察JISKX線マイクロアナリシス油中金属濃度JISK≪分析結果≫特性低下全酸価：良好全酸価.mgKOH/gは新油値の.mgKOH/g以内にあることから問題は無いと判断します。赤外線吸収スペクトル：良好ちょう度：要処置ちょう度値はと当社推奨の管理下限値であるを超えていました。滴点：良好滴点はと新油値のに比較し高いものの、有機物・有機化合物試験の結果で油劣化の兆候を示すカルボン酸の吸収が見られないことから、問題は無いと判断します。摩耗摩耗診断電子顕微鏡観察・X線マイクロアナリシス：今回は実施していません。油中金属濃度：今回は実施していません。
報告№105-0049 | 分析№105-00310 | 105-00310 | 濾過前の試料油を分析した結果、重量汚染度がmg/mlとやや不良領域にありました。前回と同じく、光学顕微鏡写真の結果、黒色の微粒子が多く観察された。分析の結果、D－SOAPで鉄が検出され、摩耗粒子の形態観察の結果、μm以下の微小な粒子が支配的であることから、黒色の微粒子の発生要因が、サーボシリンダ内壁から発生した鉄系摩耗粒子によるものと確認されました。但し、重量汚染度がmg/mlであり、これに対し、D－SOAPで検出され鉄濃度はで、汚染粒子濃度の約％程度であることがわかります。このように、金属成分は検出された汚染粒子濃度の～％程度であり、重量汚染度として計測された中には、金属成分以外の成分を含んでいると考える事が出来ます。更に、光学顕微鏡写真の結果、黒色の微粒子が数μm以下であることから、黒色の微粒子は、金属成分以外で黒色に観察されるものであると考えられました。したがって、黒色の微粒子には、鉄系摩耗粒子の他に油のスラッジや黒色に見える、例えば、カーボン粒子を含んでいる可能性があることが想像されました。前回に比較して重量汚染度、D－SOAPの鉄濃度に大きな変化はないことから、摩耗は安定していると判断しますが、油のスラッジは、バルブ類の動作障害の原因となり、カーボン微粒子は、鉄系材料に比較して硬く、濃度が高くなるとサーボシンリンダ摺動面に噛み込み摩耗増大の原因になります。バルブ類の動作障害や摩耗進行等の障害発生に対する弊害を勘案の上、当社清浄分散剤の投与と濾過を実施されることを推奨します。又、光学顕微鏡写真に示すように、粒子サイズがサブミクロンオーダーを含みますので、このサイズを精密に濾過を実施する場合、濾過機の濾過圧力をkgf/cm以下で実施することが必要です。
報告№109-09136 報告№112-00588 | 分析№109-001160 分析№112-002434 | 112-002434_date130228 | 、汚染状態、摩耗状態ポンプディーゼルエンジンと潤滑油は、継続使用可能な状態であるため、分解点検の必要はないと判断します。但し、観察された油中粒子には、油膜が局部的に破断する凝着摩耗で発生した摩耗粒子が観られたことから、今後の摩耗進行を傾向監視するため、＜以下のに示す＞対策を推奨します。余寿命予測フェログラフィーのIs値は、前回に比較しての乗から変化はなく、平衡状態で安定した潤滑状態になっていることがわかります。このような安定した潤滑状態では、異常な方向に向かう上昇角を示さないことからIs値による余寿命予測はできませんが、前回と今回の摩耗形態や摩耗サイズの粒度分布、金属摩耗量、油中汚染物の影響や潤滑性状の確認や比較等の過程を経た結果から総合的に判断すると、少なくとも年程度の間は継続して使用が可能な状態にあると判断します。次回点検でピストンリングとメタル摩耗の点検当該機の油中からカルシウム化合物がやや高い濃度で検出されたため、この化合物がコンロッドメタルやクランクメタルの摩耗を促進させる懸念があります。化合物発生の原因は、ピストンリングの摩耗によって燃焼ガスのシール性が低下し、燃焼ガス中の硫黄分と油中のカルシウム添加剤が反応するためと考えられます。そのため、次回点検では第一にピストンリングの摩耗状態の点検を推奨すると共に、第二に、更油を推奨します。また、クランクメタルの一部では積層構造になっている再上部層のホワイトメタルが摩耗し、第二層のニッケル層が軽度に摩耗している箇所があると推定されます。摩耗範囲は限定的だと思われますので、直ちに異常ではないものの、次回点検ではピストンリングと共にメタル摩耗も点検を推奨します。更油粘度は、一端上昇し始めると劇的に上昇することもあるため、今後は比較的短い周期で傾向監視を実施することが大切です。また、粘度上昇により粘性抵抗が増大して油温も上昇しやすくなり、油劣化の影響で油中の酸成分により金属表面が腐食することがあるため、更油を推奨します。異種油の混入および油名の確認分析データから新油と一致しないデータが確認されたことから、異種油の混入または油名が違っている可能性があります。油は設備の条件にあった適正な性能のものを使用することが重要であるため、異種油の混入の有無、油名を再確認することを推奨します。定期的なトライボ診断トライボ診断は、潤滑油を分析し、潤滑油の性状を調査して継続使用が可能か、更油すべきかの評価を行うことはもとより、ギヤや転がり軸受、すべり軸受などの潤滑状態も評価する設備診断技術ですが、農業用の設備では稼働率にもよるものの年に回程度の診断により、そのデータの変化から異常の兆候を早期に発見することや、分解点検の必要性を判断することが可能となります。今回の分析データでは、潤滑油中に摩耗速度の早い摩耗形態の凝着摩耗が確認されたことから、今後も定期的な分析診断により設備状態を把握することを推奨します。はフェログラフィーおよびSOAP-Tの結果から総合的に判断した結果、傾向管理が必要な状態にあると考えられます。フェログラフィー【定量分析：Is値】Is値は異常摩耗の早期発見パラメータのつで、摩耗粒子を定量化するために用います。今回のIs値はの乗とやや高い値でした。フェログラフィー【定性分析：摩耗粒子および摩耗形態観察】分析結果から比較的多く観察された粒子は、以下の通りでした。正常な摩耗粒子・潤滑状態が正常なマイルド摩耗により発生。シビア粒子・潤滑状態がやや厳しい凝着摩耗により発生。金属潤滑部が局部的に油膜切れを起していると考えられます。黒錆・潤滑状態がやや厳しい凝着摩耗により発生。金属接触が厳しく、且つ、高い摩擦熱が発生していると考えられます。フリクションポリマ・局部的に高圧・高温となる場合に発生。観察された摩耗粒子の中でもフリクションポリマは、注意が必要です。フリクションポリマは、潤滑油が摺動面に押し込められ高圧状態になると同時に、圧縮熱により高温状態になった結果、基油自身が重合反応を起こし生成することが知られています。そのため、高圧高温状態の解消がなされなければ、潤滑油の劣化が進行し、粘度上昇に因る潤滑異常に進展する場合があります。Iカップリング発光分光分析【SOAP-T】検出された金属元素から発生箇所を推定すると、以下の通りでした。鉄、ニッケル、錫・エンジン部品ニッケル、リン、亜鉛、カルシウム、ナトリウム・添加剤バリウム、ナトリウム、マグネシウム・外部混入異物メタルの摩耗SOAP-Tで軸受メタルの主成分である錫が検出されました。潤滑状態が直ちに異常にならないと思われますが、メタル成分が検出されていることからメタルの一部に油膜切れが発生していることの証です。一般にポンプ場の稼働率は低稼働率であり、起動停止回数が多い傾向にあるため、本機のメタル成分の増加要因は起動停止時に油膜切れが生じて発生していると推定されます。一定期間経過後に再分析し、傾向監視によるメタルの摩耗状態を確認する必要があると思われます。カルシウムの析出SOAP-Tの結果、カルシウムがppmとやや高い値でした。エンジン油中にカルシウム化合物がやや高い濃度で検出された場合、この化合物がコンロッドメタルやクランクメタル摺動面に噛み込んで摩耗させたり、メタルに埋め込まれて摩耗を促進させたりする原因になるなどの悪影響を生じることが当社の研究結果から判明しています。この影響については、別紙カルシウムの析出をご覧ください。計数汚染度計数汚染度は、NAS級以上と汚染されていました。重量汚染度は、.mg/mlでした。光学顕微鏡写真重量汚染度で濾過したフィルタ表面上の夾雑物を光学顕微鏡で観察した結果、鉄錆、砂、カルシウム化合物等が観察されました。粒度分布粒度分布は.～μmの範囲にあり、.μmにピークが確認されました。μm以下の粒子が多いことから、燃焼して発生したすす等であることが分かります。は良好と判断します。粘度粘度は、mm/sと新油値mm/sに比較して、粘度変化率は+％で、当社推奨の管理限界値である±％を超えていました。粘度は、一端上昇し始めると劇的に上昇することもあるため、今後は比較的短い周期で傾向監視を実施することが大切です。粘度の上昇要因は、別紙エンジンオイルの粘度上昇メカニズムをご覧ください。水分は、.ppmと当社推奨の管理限界値の以下にあり、良好と判断します。酸価は、mgKOH/gと新油値mgKOH/g以下にあり、良好と判断します。塩基価は、mgKOH/gと当社推奨の管理限界値のmgKOH/g以上であることから、良好と判断します。IRIRチャートの結果、新油と使用油のスペクトルパターンが一致していない箇所が確認されました。
報告№109-09108 報告№109-09108 | 分析№109-01024 分析№109-01024 | 109-001024_提出 | 診断概要診断目的 使用油の特性劣化、汚染、および機器の摩耗に関して診断評価を行う 総合判定 ◎ 本試料油は、継続使用可能であり、機器の潤滑状態も正常と判断する 判定根拠 使用油の特性低下は認められず良好と判断されたこと使用油の汚染は認められず良好と判断されたこと機器の潤滑状態が正常な状態であることが確認されたこと 対策･立案 不要 ◎：良好○：注意△：要処置 診断目的 診断目的を記載凡例）機器の潤滑状態を確認する 総合判定 △ 概要を記載凡例）○○部の摩耗劣化が確認された 対策 対策・立案を記載凡例）再分析による傾向監視が必要 各項目評価分析方法分析項目劣化モｰド 状態監視パラメｰタ 測定方法 特性低下 粘度 JISK：潤滑油の動粘度を測定する 全酸価 JISK：潤滑油の酸成分の量を測定する 酸化安定度 JISK：潤滑油の酸化安定性を測定する 有機物/有機化合物 赤外線吸収スペクトル法：潤滑油が酸化することにより発生するカルボン酸、または未使用の潤滑油との比較により酸化防止剤の残存を測定する 汚染 水分 JISK：潤滑油中の水分濃度を測定する 汚染粒子数 NAS：潤滑油中の汚染粒子数粒子径を測定する 汚染物重量 NAS：潤滑油中の汚染物重量を測定する 汚染状態 光学顕微鏡観察：潤滑油中の汚染物の種類、形状、大きさを観察する 摩耗 摩耗粒子 フｪログラフｨｰ法：摩耗粒子の濃度形態大きさ材質色等を測定することにより、摺動部の摩耗状態を評価する SEM・XMA：摩耗粒子の形態の詳細観察および組成分析を行う 金属濃度 SOAP法：潤滑油中の金属の組成と含有量を測定することにより、摺動部の摩耗状態等を評価する 詳細特性低下潤滑油の特性低下を確認するパラメータは、全て管理基準内にあることが確認されたことから継続使用は可能と判断します。粘度は良好です。分析の結果、粘度変化率が-％であり管理限界値の±％以内であったことから粘度は良好な範囲にあることが確認されました。全酸価は良好です。分析の結果、全酸価は新油と同じ.mgKOH/gであり良好な範囲にあることが確認されました。酸化安定度は良好です。分析の結果、酸化安定度はminであり管理限界値min以上であったことから良好な範囲にあることが確認されました。有機物・有機化合物は良好です。赤外線吸収スペクトル法により使用油を分析した結果、得られたスペクトルには油劣化の兆候を示すカルボン酸の吸収が確認されなかったことから良好と判断します。 汚染は良好と判断します。水分値は良好です。分析の結果、水分はppmであり管理限界値の以下であったことから良好な範囲にあることが確認されました。汚染粒子数は良好です。分析の結果、汚染粒子数はNAS級であり管理限界値のNAS級以内であったことから良好な範囲にあることが確認されました。汚染度物重量は良好です。分析の結果、汚染物重量はmg/mlであり管理限界値のmg/ml以内にあったことから良好な範囲にあることが確認されました。摩耗機器の潤滑状態は正常と判断します。SOAPにより油中金属を分析した結果、異常な成分は確認されませんでした。油中金属は、添加剤成分であるバリウム、外部から混入したと思われるケイ素が検出されものの、摩耗や外部混入による成分は確認されませんでした。SOAPにより油中金属を分析した結果、異常な成分は確認されませんでした。油中金属の結果、油の添加剤成分であるバリウム、外部から混入したと思われるカルシウム、ナトリウムが検出されましたがいずれも微量で正常な範囲でした。潤滑状態は正常です。異常摩耗の早期発見パラメータであるIs値は、良好な潤滑状態の範囲にあるのマイナス乗にあることから正常と判断します。SEM・XMAの結果、鉄系摩耗粒子が観察されました。摩耗粒子診断で観察された粒子をSEM・XMAで詳細に観察した結果、鉄、マンガンを含む粒子が観察されました。
報告№109-09094 報告№110-00147 | 分析№109-000942 分析№110-000598 | 110-000598 | 有機物・有機化合物試験で検出されたピークには新グリースと異なるピークが検出されました。結論IRの結果で新油と異なるピークが確認されたことから、グリース名が違うか、或いは、異種グリースが混入した可能性が考えられますので、確認する必要があります。≪状態監視とパラメータ≫分析の目的および各分析のパラメータは以下の通りです。特性低下目的：グリースの分析結果から、グリースの物理的性状や劣化傾向などを確認する。全酸価JISK赤外線吸収スペクトルJISKちょう度JISK滴点JISK摩耗目的：グリース中の摩耗粒子を分析する事により、回転・摺動部の潤滑状態、摩耗劣化の程度、余寿命などを解析する。摩耗診断電子顕微鏡観察JISKX線マイクロアナリシス油中金属濃度）JISK≪分析結果≫特性低下全酸価：良好全酸価.mgKOH/gは新油値の.mgKOH/g以内にあることから問題は無いと判断します。赤外線吸収スペクトル：良好ちょう度：良好ちょう度値はと当社推奨の管理限界値であるから以内に留まっています。滴点：良好滴点はと当社推奨の管理限界値であるから以内に留まっています。摩耗摩耗診断電子顕微鏡観察・X線マイクロアナリシス：今回は実施していません。油中金属濃度：今回は実施していません。
報告№109-09136 報告№113-00211 | 分析№109-001160 分析№113-000803 | 113-000803_date130912 | 潤滑油の劣化はないものの、油中の汚染度が高い値でした。採油条件の影響で値が高くなっていると考えられますが、異物の影響で将来的に摩耗が進行する懸念がありますので、に示す対策を推奨します。軸受は継続使用可能な状態にあると判断します。但し、観察された摩耗粒子には局部的な油膜破断により発生する黒色スラッジが比較的多く認められていることから、更油しただけでは油膜破断の要因が残ります。そのため、定期的な分析により今後の摩耗進行の有無を確認することを推奨します。更油油中の汚染度が高いことから、摩耗粒子や異物等が軸受軌道面に噛み込むことによる摩耗の進行が懸念されるため、更油を推奨します。また、油槽内には汚染物が残留している可能性があるため、油槽内を清掃し、更油する新油もNAS級程度の清浄な潤滑油を更油することを推奨します。定期的な分析摩耗粒子の形態観察で、凝着摩耗、切削摩耗、疲労摩耗が観察されたことから、今後の摩耗進行を監視するため、定期的に分析を実施することを推奨します。シリコン系のグリースや添加剤の確認シリコン系の添加剤やグリースを使用している箇所があるかについてご確認下さい。詳細はを参照下さい。最適な採油方法本試料油は、機器停止中に軸受箱排油口から採油されているため、分析データが高濃度に出ていると推定されます。正確なデータによる診断を行うためにも、今後の採油は、極力運転中もしくは停止直後の油槽中層部から実施されることを推奨します。はフェログラフィーおよびSOAP／D-SOAPの結果から総合的に判断した結果、継続使用は可能ですが、今後の機器の機能を確認するためにも傾向管理が有用と考えます。フェログラフィー【定量分析：Is値】Is値は異常摩耗の早期発見パラメータのつで、摩耗程度を定量化するために用います。今回のIs値はの乗と、高い値でした。フェログラフィー【定性分析：摩耗粒子および摩耗形態観察】分析結果から観察された代表的な粒子は、以下の通りでした。切削粒子・異物や金属表面の微小突起による切削摩耗により発生。疲労摩耗粒子・繰返し応力を受けて発生。黒錆・潤滑状態がやや厳しい凝着摩耗により発生。金属接触が厳しく、且つ、高い摩擦熱が発生していると考えられます。観察された摩耗粒子の中でも切削粒子、黒錆は、将来的な摩耗の進行に繋がる可能性を示唆しているため、傾向監視が必要と思われます。摩耗形態の中でも切削摩耗は摩耗進行速度が速く、転がり軸受でこの摩耗形態が発生した場合には寿命が分の程度に低下することも知られており、切削摩耗により生じた軌道面の損傷が起点となって転がり軸受の寿命となるフレーキングに進展することから傾向監視による経過監視が必要です。切削摩耗の発生原因となる混入異物が残留している場合、この異物により切削摩耗が継続して発生する可能性があります。黒錆は油膜が破断して潤滑状態が厳しい場合に発生する凝着摩耗に分類されます。この摩耗粒子は、軸受軌道面で凝着、破断を繰り返し、この過程で生じる移着粒子が成長して摩耗粒子となります。そのため、軸受軌道面では局部的に油膜切れが発生していることを示しています。この状態が継続した場合、摩耗粒子のサイズは徐々に大型化していき、設備の損傷に至る場合がありますので、傾向監視が必要です。Iカップリング発光分光分析【SOAP／D-SOAP】検出された金属元素から発生箇所を推定すると、以下の通りでした。鉄、銅、クロム、亜鉛・軸受等カルシウム、バリウム、アルミニウム、ケイ素、ナトリウム、マグネシウム・外部混入異物ケイ素の検出ケイ素がppm検出されました。一般に、潤滑油中からケイ素が検出された場合の原因として、油の消泡剤として使用されるシリコン系の添加剤が検出されるフェログラフィーおよびフィルタ表面の異物観察で砂が多く観察され、これが検出されるシリコングリースをシール部に塗布している場合、このシリコングリースが潤滑油に混入して検出されるなどが挙げられますが、今回検出が比較的高濃度であることからの可能性が考えられます。については、分析結果では確認することが出来ませんので、これに関する情報があれば提供をお願いします。計数汚染度はNAS級以上と当社推奨の管理限界値を超えていました。フィルタ表面の異物観察で金属片、鉄錆、砂等が観察されたことから、汚染度が高い要因は、摩耗と外部混入異物の影響と思われます。粘度、水分、全酸価、IR、RBOTの各データは、良好でした。尚、別紙RBOTの減少傾向から油の余寿命を求めた結果、本試料油は直近の更油から起算して年月まで使用可能であることが分かります。
報告№104-0378 報告№105-8019 | 分析№104-02669 分析№105-01189 | 105-01189 | 分析の結果、異常摩耗の早期発見パラメータであるフェログラフィーのIs値は、と良好の範囲にあるものの、摩耗粒子形態観察で、フレッティングにより発生した赤錆が多く観察されました。フレッティングはスラストランナー固定部やスラストメタル台金部の鉄系材料が接合されたり、勘合されていたりする部分から発生します。起動停止が頻繁にあるような場合には、軟らかい軸受表面に、硬いフレッティング粒子が埋め込まれ、それが原因で起動時のトルク増大による起動開度の増加に繋がることが懸念されます。巡視の際には、起動開度の増大や、軸受温度の跳ね上がり等の変化に注意して下さい。又、摩耗の進行も懸念されるため、ヶ月以内に再度分析を実施し、汚染状況及び摩耗の進行状況を確認されることを推奨します。これらのことは、異常摩耗の早期発見パラメータであるフェログラフィーのIs値がと良好の範囲にあるものの、摩耗粒子形態観察で、フレッティングにより発生したμm未満の赤錆が多く観察されたこと以上のことから判断しました。
報告№109-09136 報告№111-00295 | 分析№109-001160 分析№111-001397 | 111-001397 | 潤滑油は継続使用可能な状態にあると判断します。IRの結果から異種油の混入または油名の誤りの可能性がありますので、使用油名を再度ご確認下さい。また、可能であれば、貴発電所で使用している新油をご提供下さい。分析を実施し、その結果との比較により再評価いたします。粘度、全酸価、IR、RBOTの各データは良好でした。但し、IRの結果、新油のIRスペクトルと一致しない箇所が確認されたことから、異種油の混入または油名の誤りなどが考えられます。油の余寿命は、使用油の使用期間または使用時間が不明であったため、ご依頼の油の余寿命に関する検討は行えませんでした。ただし、分析の結果で新油値がminであったことから、使用期間を仮にヶ月間と仮定すれば余寿命は十二分にあると言えます。可能であれば、使用期間、あるいは使用時間の情報をご提供下さい。水分は良好でした。
報告№106-0335 報告№106-0335 | 分析№106-01779 分析№106-01779 | 106-01779 | 軸受の潤滑油が黒化した。潤滑油の黒化原因を確認する。軸受が継続使用可能かを判断する。潤滑油の黒化原因潤滑油が黒化する原因は以下の三つが考えられます。摩耗粒子の増加油の劣化汚染粒子の混入これらの推定される原因を分析結果から確認しました。その結果、すべり軸受や主軸や転がり軸受の摩耗により発生した摩耗粒子によることが確認されました。これらのことは、計数汚染度がNAS級以上、重量汚染度がmg/mlと共に当社推奨の管理限界値を超えて汚染されていたこと異常摩耗の早期発見パラメータであるフェログラフィーのIs値がの乗と高く、摩耗粒子形態観察の結果、金属接触が厳しい場合に発生するシビア粒子が多く観察されたことSOAP／D－SOAPの結果で鉄、錫が検出されたこと潤滑を示す粘度、水分、全酸価、IRの各データが良好の範囲にあり、潤滑油の劣化による黒化ではないこと以上のことから判断しました。軸受の継続使用の可否すべり軸受および転がり軸受のうちすべり軸受の摩耗進行が確認されたものの、現在のところ継続使用可能な状態にあることが確認できました。これらのことは、すべり軸受の平均的な摩耗深さはμmと一般的なメタルの表面粗さμmの約分の程度の摩耗進行が確認されたものの、使用可能な範囲にあること。また、異常摩耗の早期発見パラメータであるフェログラフィーのIs値がの乗と高いものの、転がり軸受の寿命の指標となるフレーキングの発生が観察されていないこと以上のことから判断しました。今後の対策C側に比較してすべり軸受の摩耗が進行しおり、特に油膜切れにより発生したシビア粒子が比較的多く観察されており、今後さらに摩耗が進行することが懸念されました。更油の際には軸受ケース内部の清掃を実施するとともに、新油充填前に濾過を実施することを推奨します。また、機器稼働から時間以上経過すると異常の進行を確認できることになるため、実施可能な範囲でできるだけ早い時期に再度分析を実施し、摩耗の進行状況を確認することを併せて推奨します。
報告№109-09136 報告№112-00008 | 分析№109-001160 分析№112-000013 | 112-000013 | 潤滑油および対象設備は継続使用可能な状態にあると判断します。シリコン系のグリースや添加剤の確認シリコン系の添加剤やグリースを使用している箇所があるかについてご確認下さい。前回に比較してSOAP／D－SOAPの結果で、鉄濃度に変化はありませんでした。Is値は異常摩耗の早期発見パラメータのつで、摩耗粒子を定量化するために用います。前回同様にIs値はのマイナス乗からマイナス乗と良好の範囲にあり、潤滑状態は正常と判断できます。一方、前回同様にSOAPでケイ素がppm検出されました。一般に、潤滑油中からケイ素が検出された場合の原因として、シリコン油或いは、シリコン系の添加剤が検出されるフェログラフィーおよびフィルタ表面の異物観察で砂が多く観察されて検出されるシリコングリースをシール部に塗布している場合、このシリコングリースが潤滑油に混入して検出されるなどが挙げられますが、今回検出が比較的高濃度であることからの可能性が考えられます。については、分析結果では確認することが出来ませんので、これに関する情報があれば提供をお願いします。前回に比較して計数汚染度はNAS級からNAS級にランク減少し、良好でした。前回同様に粘度、水分、全酸価、IRの各データは良好でした。分析結果は良好と判断します。粘度粘度はmm/sと新油値mm/sに比較して、粘度変化率は-％で、当社推奨の管理限界値である±％以内にあり、良好と判断します。水分はppmと当社推奨の管理限界値の以下であり、良好と判断します。全酸価全酸価は.mgKOH/gと当社推奨の管理限界値の.mgKOH/g以下にあり、良好と判断します。IRIRの結果、油劣化の兆候を示すカルボン酸の吸収が確認されていないことから、良好と判断します。は良好と判断します。計数汚染度計数汚染度はNAS級と当社推奨の管理限界値のNAS級以内であり、良好と判断します。重量汚染度は.mg/mlと当社推奨の管理限界値のmg/ml以内であり、良好と判断します。機器の潤滑状態機器の潤滑状態は正常と判断します。SOAPSOAPの結果、外部から混入したと思われるバリウムがppm、ケイ素がppm検出されました。D－SOAPD－SOAPの結果、鉄が、外部から混入したと思われるカルシウムが、バリウムが、ナトリウムが検出されました。フェログラフィー異常摩耗の早期発見パラメータであるフェログラフィーのIs値がのマイナス乗と良好の範囲にあり、潤滑状態は正常と判断します。
報告№109-09094 報告№112-00124 | 分析№109-000872 分析№112-000457 | 112-000457_date121122 | 潤滑油は継続使用可能な状態にあると判断します。は良好でした。尚、RBOTがminと管理基本値の.minに比較して.min減少していました。このまま継続使用した場合、この減少傾向から限界値に到達するのは、別紙図RBOTの減少傾向に示すように年月と推定されました。残りの継続使用期間は、約年ヶ月であると予測されます。≪状態監視とパラメータ≫分析の目的および各分析のパラメータは以下の通りです。特性低下目的：油の分析結果から、や劣化傾向ならびに添加剤の消耗程度、残存寿命などを確認する。粘度JISK酸価JISK赤外線吸収スペクトルJISK酸化安定度試験JISK汚染目的：油の分析結果から、砂塵あるいは水・異種油などによるや、異物混入の有無を確認する。水分JISK計数汚染度JISB重量汚染度JISB光学顕微鏡観察摩耗目的：油中の摩耗粒子を分析する事により、回転・摺動部の潤滑状態、摩耗劣化の程度、余寿命などを解析する。摩耗診断電子顕微鏡観察JISKX線マイクロアナリシス油中金属濃度JISK≪分析結果≫特性低下粘度：良好粘度値mm/sの管理基本値mm/sに対する変化率は+％であり、○○管理限界値±％以内に留まっています。酸価：良好酸価.mgKOH/gは管理基本値の.mgKOH/g以内にあることから、問題は無いと判断します。赤外線吸収スペクトル：良好酸化安定度試験：良好酸化安定度試験の結果、数値minは○○管理限界値min以上に留まっており、現時点での使用は可能と判断します。汚染水分：良好水分値ppmは○○管理限界値以内に留まっています。計数汚染度：今回は実施していません。重量汚染度：今回は実施していません。光学顕微鏡観察：今回は実施していません。摩耗摩耗診断電子顕微鏡観察・X線マイクロアナリシス：今回は実施していません。油中金属濃度：今回は実施していません。
報告№107-0366 報告№107-0466 | 分析№107-01900 分析№107-02684 | 107-02684 | 濾過前の試料油を分析した結果、計数汚染度が前回NAS級から、今回NAS級に約年でランク増加しました。D－SOAPの結果、前回に比較して鉄が.からに増加していました。摩耗粒子の形態観察およびフィルタ写真の結果、外部から混入したと思われる鉄錆、砂等が多く観察され、汚染度、D－SOAPの鉄濃度が増加した要因は、摩耗による粒子の増加ではなく、外部から混入した異物による増加と考えられます。また、潤滑異常の早期発見パラメータである摩耗過酷度を示すIs値がの乗と非常に良好の範囲にあることから、潤滑状態は正常な状態にあると判断します。
報告№100-0275 | 分析№100-03431 | 10003431 | 本試料油は継続使用可能と判断します。を確認するために、粘度、水分、全酸価を実施した。その結果、以下のことが確認されました。粘度は良好。粘度は.mm/sと新油値のmm/sに比較して、粘度変化率は％と当社推奨管理値の％以下であり、良好と判断します。水分は良好。水分はppmと当社推奨管理値の以内にあり、良好と判断します。全酸価は良好。全酸価は.KOH/gと新油値の.mgKOH/gに比較して、.mgKOH/gと変化量は小さく、良好と判断します。IRは良好。IRの結果、油劣化の兆候を示すカルボン酸は確認されず、良好と判断します。機器の潤滑状態コロ転動面の性状は良好と推定された。表昨年実施した号E－ロールとの比較 分析項目 号E－ 号E－ 比較 計数汚染度 ～ . ～ ～ ～ 以上 -- 重量汚染度 . 鉄濃度 SOAP D-SOAP . ロールの表面写真 EMBEDWord.リンicture.H年実施した号E－ロールの表面写真 H年月実施した号E－ロールの表面写真 ※計数汚染度の単位：個/ml年に実施した石炭ロールミル軸受診断と潤滑油分析の結果と今回データを比較検討した結果、上写真及び上表に示す通り、その差は、.～倍とほぼ同程度となっており、比較して試料の頃表面と同程度であったと推定されました。
報告№104-0378 報告№104-6087 | 分析№104-02669 分析№104-02962 | 104-02962 | オーバーホールヶ月後に初期試験を実施した結果、摩耗は安定していると判断します。これらのことは、前回に比較して、計数汚染度はランク減少したことSOAP／D-SOAPの鉄及び錫濃度に変化がないこと異常摩耗の早期発見パラメータであるフェログラフィーのIs値が、のマイナス乗と良好の範囲にあること以上のことから判断しました。
報告№104-4036 報告№104-4036 | 分析№104-02020 分析№104-02020 | 104-02020 | 誘引ブロワ号の本体反負荷側の軸受は、今後の運転時間や運転状況が、特に変化のない運転であれば、少なくとも年間は継続使用可能な状態にあると判断します。これらのことは、以下の結果から判断しました。計数汚染度がNAS級と当社推奨の管理限界値以内にあった。SOAP／D-SOAPの結果、軸受の主成分である鉄が検出されたものの、微量であった。異常摩耗の早期発見パラメータであるフェログラフィーのIs値がのマイナス乗と良好の範囲にあった。本試料油は継続使用可能な状態にあると判断します。粘度は良好と判断します。粘度はmm/sと新油値mm/sに比較して、粘度変化率は-％と当社推奨の管理限界値の±％以内にあり良好と判断します。水分は良好と判断します。水分はppmと当社推奨の管理限界値の以下にあり、良好と判断します。全酸価は良好と判断します。全酸価は.mgKOH/gと新油値.mgKOH/g以内にあり、良好と判断します。IRは良好と判断します。IRは、IRチャートに示すように新油に比較して変化なく、良好と判断します。計数汚染度は良好と判断します。計数汚染度はNAS級と当社推奨の管理限界値のNAS級以内にあり、良好と判断します。重量汚染度は良好と判断します。重量汚染度は.mg/mlと当社推奨の管理限界値のmg/ml以内にあり、良好と判断します。機器の潤滑状態本機器の軸受は、今後の運転時間や運転状況が、特に変化のない運転であれば、少なくとも年間は継続使用可能な状態にあると判断します。SOAPは良好でした。SOAPの結果、摩耗により発生する鉄がppm検出されているものの、微量であったことから良好と判断します。D－SOAPは良好でした。D－SOAPの結果、摩耗により発生する鉄が検出されているものの、微量であったことから良好と判断します。フェログラフィーの結果、潤滑状態は良好と判断します。フェログラフィーの結果、異常摩耗の早期発見パラメータであるIs値がのマイナス乗と良好の範囲にあり、且つ、異常摩耗の兆候を示すシビア粒子等の摩耗粒子がほとんど観察されていないことから、今後の運転時間や運転状況が、特に変化のない運転であれば、軸受は少なくとも年間は継続使用可能な状態にあると判断します。
報告№102-8127 報告№102-8127 | 分析№102-03288 分析№102-03288 | 102-03288 | 本試験は、軸受に温度上昇が見られるため潤滑状態を確認する目的で分析を実施しました。分析の結果、軸受メタルには、異常摩耗が発生し始めていることが確認されました。軸受温度が上昇した要因を調べるため、潤滑油中の摩耗粒子の観察を行いました。その結果、観察された摩耗粒子は、黒色スラッジと呼ぶ黒錆と、厳しい金属接触が発生している場合に観られるシビア粒子、混入異物などの切削作用により発生するカッティング粒子、潤滑油が高圧状態におかれてた場合に発生するフリクションポリマでした。中でも、フリクションポリマと鉄系の数μm前後のシビア粒子、そして、黒色スラッジが多く観られている点が注目すべき点でした。水車メタルの潤滑油中に、の黒色スラッジと、のシビア粒子、のフリクションポリマが混在している場合、これらの発生には、以下の点が考えられます。セグメントメタルのギャップに狭いところがあり、回転により主軸が押されて潤滑油が高圧を受ける形になって、温度上昇につながる。観察される摩耗粒子は、鉄系のシビア摩耗粒子、黒色スラッジが多く、これらの発生箇所がセグメントを支持している支持部と考えられる。仮に、この場所で発生しているとすれば、セグメントメタルのピボット支持部周辺で微振動によるフレッティングが発生し、油膜形成に影響を及ぼしている。主軸の回転時における振れ量が大きく、その影響で油膜の薄くなる箇所が発生している。などが考えられました。ただし、が原因であるとすれば、鉄系のシビア粒子や黒色スラッジは、同時に観察される可能性は低いと思われますので、このことから、原因となっている可能性は或いは、であると思われました。今後、これらのことが原因で短期間に摩耗が進行する場合がありますので、開放点検を前提に至急再度精点Bを実施し、摩耗の進行状況確認されることを推奨します。これらのことは、異常摩耗の早期発見パラメータであるフェログラフィーのIs値がと良好の範囲にあるものの、摩耗粒子の形態観察の結果、金属接触が厳しい場合に発生するシビア粒子、金属接触が厳しく、且つ、摩擦熱が高い場合に発生する黒錆が多く見られ、又、光学顕微鏡写真に示すように、～μmサイズのメタルが見られたことから判断しました。
報告№108-5071 報告№110-00397 | 分析№108-02721 分析№110-001814 | 110-001814 | 潤滑油は継続続使用可能な状態にあるものの、今後は障害予防を目的に以下の対策を推奨します。追加分析消泡性能が低下した場合、ギヤ歯面での油膜形成に影響が出て摩耗の発生が進展することがあります。今後は消泡性能低下の影響により摩耗が進展する可能性がありますので、フェログラフィーおよびSOAPを追加することを推奨します。分析周期の短縮今後、全酸価の上昇が予測されますので、同様に分析周期を短縮して傾向監視を強化することを併せて推奨します。分析結果全酸価が上昇していました。泡立ち試験の結果、消泡性能が低下していることが確認されました。粘度粘度はmm/sと新油値mm/sに比較して、粘度変化率は-.％で、当社推奨の管理限界値である±％以内にあり、良好と判断します。泡立ち試験泡立ち試験は-と新油に比較して高い値でした。水分はppmと当社推奨の管理限界値の以下であり、良好と判断します。全酸価全酸価は.mgKOH/gと新油値.mgKOH/gに比較して高いものの、IRの結果で油劣化の兆候を示すカルボン酸の吸収が確認されていないことから、良好と判断します。
報告№109-09136 報告№113-00662 | 分析№109-001160 分析№113-002848 | 113-002848 | 潤滑は良好の範囲にあることから、継続使用可能と判断します。但し、汚染度が高いことから、油中の夾雑物が潤滑部に噛み込むことによる摩耗の進行が懸念されます。軸受は継続使用可能な状態にあると判断します。但し、今後の摩耗推移を確認するためにも傾向監視を継続することが有効です。オイルリングの点検油中金属濃度で銅が比較的高い値で検出されていることから、オイルリングの摩耗が考えられます。日常点検の際にオイルリングの回転状況を確認することを推奨します。定期的な分析今後の摩耗推移を監視するため、定期的に分析を実施することを推奨します。軸受メタルの情報提供今回メタルの摩耗深さの計算は、軸受メタルのサイズを仮定して計算していますので、次回分析時には、メタルサイズをお知らせください。最適な採油方法本試料油は、機器停止中にドレンプラグから採油されているため、別紙油中粒子の沈降の影響に示すように、油中粒子が油槽底部に沈降し、分析データが高濃度に出ている可能性があります。正確なデータによる診断を行うためにも、今後の採油は、極力運転中もしくは停止直後の油槽中層部から実施されることを推奨します。異常摩耗の早期発見のパラメータであるIs値はレベルと正常です。但し、潤滑部の摩耗が認められたため、定期的に潤滑油分析を実施し、摩耗推移を監視することが有用と考えます。フェログラフィーで観察された代表的な粒子は、以下の通りです。銅系シビア粒子・潤滑状態がやや厳しい凝着摩耗により発生。銅を使用した潤滑箇所の極微小領域で油膜切れが発生したことを示します。銅系シビア粒子が観察されたことから、オイルリングと主軸間、またはオイルリングと軸受台金側面との間で摩耗が発生していると考えられます。このような場合、オイルリングと主軸の間で摩擦が低下したり、台金との摩擦が増大するなどの影響でオイルリングが円滑に回転し難い状況が発生します。その結果、潤滑油のかき揚げ量が減少し、軸受摺動面で油膜切れを引き起こす可能性があります。メタルの摩耗分析結果から軸受メタルの摩耗深さを、以下の条件を仮定して求めました。・分解点検から今回までに更油を実施していないと仮定した場合の錫濃度・当社の経験からメタル面積の約分の程度が摩耗した・更油後の錫濃度を・摺動面の面積をcmその結果、メタル表面の平均的な摩耗深さはμmとなり、メタルの表面粗さを軸受表面の一般的な粗さであるsと仮定すると、軸受表面粗さの約分の程度が摩耗していると推定されます。余寿命分解後時間で摺動面の表面粗さがμm摩耗したとすると、余寿命は約時間と推定されます。この余寿命は、軸受摺動面の表面粗さがμmとなる鏡面状態になり、起動・停止時に油膜が形成されにくい状態を示します。仮定している部分がありますので、参考値としてお考え下さい。計数汚染度はNAS級を上回っており、当社推奨の管理限界値を超えていました。フィルタ残渣に金属片、粘ちょう物が観察されたとから、汚染度が高い要因は、摩耗粒子、スラッジの影響と思われます。粘度、水分、酸価、IRの各データは良好です。
報告№109-09136 報告№112-00094 | 分析№109-001160 分析№112-000323 | 112-000323 | 濾過前の試料油を分析した結果、摩耗粒子の形態観察で前回に比較して金属接触が厳しい場合に発生するシビア粒子が比較的多く観察されました。D－SOAPの結果、前回に比較して鉄が.からに増加していました。凝着摩耗摩耗粒子の観察結果から、発生している摩耗形態は凝着摩耗であることがわかりました。観察された摩耗粒子は鉄系材料であることから、軸受摺動部や鉄系材料同士が局部的に接触する箇所、例えば軸受支持部などで発生している可能性が考えられます。汚染度の上昇摩耗粒子の形態観察で鉄錆等が観察されたため、汚染度が上昇した要因は、摩耗と外部から混入したと思われる異物によるものと考えられます。これらの障害発生に対する弊害を勘案の上、ヶ月以内に再度分析を実施し、汚染度および摩耗の進行状況を確認されることを推奨します。尚、RBOTが前回に比較してmin増加していました。RBOTが増加した理由は、更油、補給を実施した仮設タンクで他の軸受油と混合して濾過を実施した濾過機配管内や仮設タンクなどに油が残留していた以上のことが考えられます。お客様の情報からは～のいずれにも該当せず、原因を特定するのは困難でした。但し、今回の分析結果で、酸価および粘度の各データに大きな変化はなく、異種油の混入などは確認されていないため、本試料油は継続使用可能な状態にあります。今後は今回のRBOT値によりデータ管理を行います。
報告№108-5071 報告№111-00598 | 分析№108-02721 分析№111-002785 | 111-002785 | 潤滑油は継続使用可能な状態にあると判断します。は良好でした。分析結果は良好と判断します。粘度粘度は.mm/sと新油値mm/sに比較して、粘度変化率は-％で、当社推奨の管理限界値である±％以内にあり、良好と判断します。水分はppmと当社推奨の管理限界値の以下にあり、良好と判断します。全酸価全酸価は.mgKOH/gと新油値.mgKOH/g以下にあり、良好と判断します。
報告№109-09136 報告№112-00646 | 分析№109-001160 分析№112-002900 | 112-002900 | 潤滑油の劣化はないものの、油中の汚染度がやや高い値でした。採油条件の影響で値が高くなっていると考えられますが、異物の影響で将来的に摩耗が進行する懸念がありますので、以下の対策を推奨します。軸受は継続使用可能な状態にあると判断します。但し、将来的な摩耗進行の有無を確認するためにも傾向監視を継続することが有効です。定期的な分析摩耗粒子の形態観察で、切削摩耗や凝着摩耗、そして疲労摩耗が観察されたことから、今後の摩耗進行を監視するため、定期的に分析を実施することを推奨します。最適な採油方法本試料油は、機器停止中に軸受箱排油口から採油されているため、分析データが高濃度に出ていると推定されます。正確なデータによる診断を行うためにも、今後の採油は、極力運転中もしくは停止直後の油槽中層部から実施されることを推奨します。異種油の混入および油名の確認分析データから新油と一致しないデータが確認されたことから、異種油の混入または油名が違っている可能性があります。油は設備の条件にあった適正な性能のものを使用することが重要であるため、異種油の混入の有無、油名を再確認することを推奨します。軸受の摩耗状態フェログラフィーおよびSOAP／D-SOAPの結果から総合的に判断した結果、軸受は健全であり、継続使用可能と評価できますが、引続き軸受の機能が保持されていることを確認するためにも、潤滑油診断による傾向管理が有用と考えます。フェログラフィー【定量分析：Is値】Is値は異常摩耗の早期発見パラメータのつで、摩耗粒子を定量化するために用います。Is値はの乗と、高い値でした。また、Is値の上昇傾向は機器の将来予測をするための指標の一つと考えることができます。今回のIs値は前回に比較しての乗から乗と上昇傾向がみられました。但し、採油条件の影響でIs値が高く出ている可能性があるので、採油条件を改善した上で上昇傾向による将来予測を行うことを推奨します。フェログラフィー【定性分析：摩耗粒子および摩耗形態観察】分析結果から比較的多く観察された粒子は、以下の通りでした。切削粒子・異物や金属表面の微小突起による切削摩耗により発生。シビア粒子・潤滑状態がやや厳しい凝着摩耗により発生。金属潤滑部が局部的に油膜切れを起していると考えられます。疲労摩耗粒子・繰返し応力を受けて発生。観察された摩耗粒子の中でも切削粒子、シビア粒子は、将来的な摩耗の進行に繋がる可能性を示唆しているため、傾向監視が必要と思われます。摩耗形態の中でも切削摩耗は摩耗進行速度が速く、転がり軸受でこの摩耗形態が発生した場合には寿命が分の程度に低下することも知られており、切削摩耗により生じた軌道面の損傷が起点となって転がり軸受の寿命となるフレーキングに進展することから傾向監視による経過監視が必要です。切削摩耗の発生原因となる混入異物が残留している場合、この異物により切削摩耗が継続して発生する可能性があります。シビア粒子は、凝着摩耗に分類されます。この摩耗粒子は、軌道面で凝着、破断を繰り返し、この過程で生じる移着粒子が成長して摩耗粒子となります。そのため、軌道面では局部的に油膜切れが発生していることを示しています。この状態が継続した場合、摩耗粒子のサイズは徐々に大型化していき、最終的には軸受の損傷に至る場合があります。Iカップリング発光分光分析【SOAP／D-SOAP】検出された金属元素から発生箇所を推定すると、以下の通りでした。鉄、亜鉛・軸受等リン、カルシウム、バリウム、ケイ素、ナトリウム・外部混入異物ケイ素の検出ケイ素がppm検出されました。一般に、潤滑油中からケイ素が検出された場合の原因として、油の消泡剤として使用されるシリコン系の添加剤が検出されるフェログラフィーおよびフィルタ表面の異物観察で砂が多く観察され、これが検出されるシリコングリースをシール部に塗布している場合、このシリコングリースが潤滑油に混入して検出されるなどが挙げられますが、今回の原因は、フィルタで砂が観察されたことから、の可能性が考えられます。およびについては、分析結果では確認することが出来ませんので、これに関する情報をご提供下さい。計数汚染度は、NAS級と当社推奨の管理限界値以下にあるもののやや高い値でした。フィルタ表面の異物観察で金属片、鉄錆、砂等が観察されたことから、汚染度が高い要因は、摩耗と外部混入異物、そして採油条件の影響と思われます。水分、全酸価、RBOTの各データは、良好でした。尚、別紙RBOTの減少傾向から油の余寿命を求めた結果、本試料油は直近の更油から起算して年月まで使用可能であることが分かります。粘度粘度は、.mm/sと新油値の.mm/sに比較して粘度変化率が-％となっており、当社推奨の管理限界値である±％以内であるものの、粘度の低下が確認されました。今後、粘度の低下が進行し、適正な粘度範囲外になった場合、潤滑部で油膜切れが発生し、摩耗の進行に繋がることが懸念されます。IRIRの結果、新油のIRスペクトルと一致しない箇所が確認されたことから、異種油の混入、または油名の誤りなどが考えられます。
報告№109-09136 報告№111-00553 | 分析№109-001160 分析№111-002591 | 111-002591 | 軸受は継続使用可能な状態にあると判断します。前回に比較してSOAP／D－SOAPの結果で、鉄濃度に変化はなく、異常摩耗の早期発見パラメータであるフェログラフィーのIs値がのマイナス乗と良好でした。前回に比較して計数汚染度はNAS級からNAS級にランク減少し、良好でした。分析結果は良好と判断します。計数汚染度計数汚染度はNAS級と当社推奨の管理限界値のNAS級以内にあり、良好と判断します。重量汚染度は.mg/mlと当社推奨の管理限界値のmg/ml以内にあり、良好と判断します。機器の潤滑状態機器の潤滑状態は正常と判断します。SOAPSOAPの結果、油の添加剤成分であるリンが検出されました。摩耗により発生する鉄が検出されていないことから、良好と判断します。D－SOAPD－SOAPの結果、摩耗により発生する鉄が検出されていないことから、良好と判断します。フェログラフィー異常摩耗の早期発見パラメータであるフェログラフィーのIs値がのマイナス乗と良好の範囲にあり、潤滑状態は正常と判断します。
報告№109-09094 報告№109-09094 | 分析№109-000900 分析№109-000900 | 109-000900_100127 | 分析評価者：佐々木義憲保有資格：ICMLMLAⅠ設備保全技能士級ISO-準拠機械状態監視診断技術者カテゴリーⅠ分析の結果、全てのデータが良好である事から、この油は継続使用可能と判断します。≪状態監視とパラメータ≫分析の目的および各分析のパラメータは以下の通りです。特性低下目的：油の分析結果から、や劣化傾向ならびに添加剤の消耗程度、残存寿命などを確認する。粘度JISK全酸価JISK赤外線吸収スペクトルJISK酸化安定度試験JISK汚染目的：油の分析結果から、砂塵あるいは水・異種油などによるや、異物混入の有無を確認する。水分JISK計数汚染度JISB重量汚染度JISB光学顕微鏡観察摩耗目的：油中の摩耗粒子を分析する事により、回転・摺動部の潤滑状態、摩耗劣化の程度、余寿命などを解析する。摩耗診断電子顕微鏡観察JISKX線マイクロアナリシス油中金属濃度）JISK≪分析結果≫特性低下粘度：良好粘度値mm/sの新油値mm/sに対する変化率は+.％であり、当社推奨の管理限界値±％以内に留まっています。全酸価：良好全酸価.mgKOH/gは新油値の.mgKOH/gに比較し高くはあるものの、有機物・有機化合物試験の結果で油劣化の兆候を示すカルボン酸の吸収が見られないことから問題は無いと判断します。赤外線吸収スペクトル：良好酸化安定度試験：良好酸化安定度試験の結果、数値minは当社推奨の管理限界値min以内に留まっており、現時点での使用は可能と判断します。汚染水分：良好水分値ppmは当社推奨の管理限界値以内に留まっています。計数汚染度：今回は実施していません。重量汚染度：今回は実施していません。光学顕微鏡観察：今回は実施していません。摩耗摩耗診断電子顕微鏡観察・X線マイクロアナリシス：今回は実施していません。油中金属濃度：今回は実施していません。
報告№109-09549 報告№109-09549 | 分析№109-003441 分析№109-003441 | 109-003441 | ・摩耗状態潤滑油をD－SOAPで分析した結果、検出されたのは鉄でした。粒子観察の結果から、検出された鉄は異物の噛み込みなどで発生する切削粒子であり、中にはシビア粒子が観察されたことから、潤滑部では切削摩耗と凝着摩耗が発生していることが分かりました。但し、転がり軸受寿命の指標としている摩耗粒子が観察されなかったことから、フレーキングは発生していないと判断できます。尚、異常摩耗の早期発見パラメータであるフェログラフィーのIs値がの乗となっていたことから、潤滑状態はやや厳しくなり始めていると推定され、今後さらに摩耗が進行することが懸念されます。当該軸受の潤滑油は、今回の採油で使用油を全量抜き取っており、切削摩耗発生の原因となる混入異物は排除されたものと思われますが、新油充填時に異物が残留している場合があり、切削摩耗が継続して発生する可能性があります。今後、継続使用した場合、切削摩耗により発生した軸受表面の切削痕が起点となって、異物起点型のフレーキングに進展することも懸念されます。・ケイ素の検出ケイ素がppm検出されました。一般に、潤滑油中からケイ素が検出された場合の原因として、油の消泡剤として使用されるシリコン系の添加剤が検出されるフェログラフィーおよびフィルタ表面の異物観察で砂が多く観察され、これが検出されるシリコングリースをシール部に塗布している場合、このシリコングリースが潤滑油に混入して検出されるなどが挙げられますが、今回の原因は、フィルタで砂が観察されたことから、の可能性が考えられます。およびについては、分析結果では確認することが出来ませんので、これに関する情報をご提供下さい。・汚染度計数汚染度がNAS級と当社推奨の管理限界値に到達し、重量汚染度がmg/mlと当社推奨の管理限界値に到達していました。フィルタ表面の異物観察で金属片、鉄錆、砂等が観察されたことから、汚染度が高い要因は、摩耗と外部混入異物の影響によるものと思われます。・粘度、水分、全酸価、IR、RBOTの各データは良好でした。潤滑油および軸受は継続使用可能な状態にあるものの、以下の対策が必要です。油槽内を清掃されると共に、今後、切削摩耗や凝着摩耗の進行を監視するため、定期的に分析を実施し、摩耗の進行状況を確認することを推奨します。次回分析の時期を理論的に求めたところ、最短で約時間となります。この時間は、油中汚染物が均一になるために必要とする時間であり、この時間を経過すれば、再分析の結果から状態の傾向を確認することが可能となりますので、これを参考に次回分析時期を検討されることを提案します。
報告№109-09136 報告№112-00591 | 分析№109-001160 分析№112-002466 | 112-002466 | 潤滑油は、計数汚染度、重量汚染度が高く、バルブ類の動作障害の原因となりやすいことから、濾過の実施、或いは、更油を推奨します。また、油中金属元素のクロム濃度が約ヶ月で約倍に増加していることがわかりました。クロムは、シリンダ内面にメッキされていることから、シリンダ内面の摩耗によるものと推定されます。今後、メッキが剥がれ落ちてきた場合、耐摩耗性が低下し、シリンダ内面の摩耗が進行してピストンの動作に支障が出る懸念があるため、以下の対策を推奨します。シリンダ内面の点検と採油箇所の検討SOAPの結果、クロムが高い値であり、仮定した数値が間違っていなければ、メッキ部分は摩耗している可能性があることから、シリンダ内面の点検を推奨します。今後分析を実施する場合、シリンダポートの両側から採油を実施し、ポートのどちら側が摩耗しているかを確認することを併せて推奨します。濾過効率の確認潤滑油が常時濾過されている設備は、全体油量と潤滑油ポンプ吐出量、そして濾過機の濾過効率などをパラメータとして潤滑状態の評価を行います。今後は、濾過機の入口と出口から採油を実施することを推奨します。最適な採油方法本試料油は、機機器停止中に油槽上部プラグから採油されているため、分析データが低濃度に出ていると推定されます。正確なデータによる診断を行うためにも、今後の採油は、極力運転中もしくは停止直後の油槽中層部から実施されることを推奨します。はフェログラフィーおよびSOAP/D-SOAPの結果から総合的に判断した結果、傾向管理が必要な状態にあると考えられます。フェログラフィー【定量分析：Is値】Is値は異常摩耗の早期発見パラメータのつで、摩耗粒子を定量化するために用います。今回のIs値はの乗とやや高い値でした。フェログラフィー【定性分析：摩耗粒子および摩耗形態観察】分析結果から比較的多く観察された粒子は、以下の通りでした。正常な摩耗粒子・潤滑状態が正常なマイルド摩耗により発生。黒錆・潤滑状態がやや厳しい凝着摩耗により発生。金属接触が厳しく、且つ、高い摩擦熱が発生していると考えられます。フリクションポリマ・局部的に高圧・高温となる場合に発生。観察された摩耗粒子の中でもフリクションポリマは、注意が必要です。フリクションポリマは、潤滑油が摺動面に押し込められ高圧状態になると同時に、圧縮熱により高温状態になった結果、基油自身が重合反応を起こし生成することが知られています。そのため、高圧高温状態の解消がなされなければ、潤滑油の劣化が進行し、粘度上昇に因る潤滑異常に進展する場合があります。Iカップリング発光分光分析【SOAP/D-SOAP】検出された金属元素から発生箇所を推定すると、以下の通りでした。鉄、鉛、銅、クロム、ニッケル、錫、亜鉛・シリンダ内壁、ポンプ内部等リン・添加剤カルシウム、ナトリウム・外部混入異物クロムメッキの摩耗深さSOAPの結果、クロムがppm検出されました。シリンダ内面にクロムメッキをしていることから、シリンダ内面の摩耗によるものと考えられます。メッキの膜厚は、～μm以上であり、用途に応じて膜厚が選定されます。今回の分析結果からメッキの摩耗深さを求めました。情報が不明な部分がありますので、シリンダ直径をmm、ストローク幅をmmと仮定しました。その結果、メッキ部分の平均的な摩耗深さは、.μmと推定されました。メッキの膜厚が最も少ないμmであった場合、既にメッキが摩耗している可能性が考えられます。計数汚染度はNAS級と当社推奨の管理限界値に到達しており、重量汚染度は.mg/mlと当社推奨の管理限界値を超えていました。フィルタ表面の異物観察で金属片、鉄錆、砂等が観察されたことから、汚染度が高い要因は、摩耗と外部混入異物の影響と思われます。粘度、水分、酸価、IRの各データは良好でした。
報告№109-09136 報告№111-00143 | 分析№109-001160 分析№111-000700 | 111-000700 | 潤滑油は継続使用可能な状態にあると判断します。粘度、全酸価、IR、RBOTの各データは良好でした。なお、RBOTは、新油の補充により前回より増加していました。今後は、本データ基に余寿命を評価します。水分は良好でした。
報告№109-09136 報告№113-00009 | 分析№109-001160 分析№113-000017 | 113-000017 | 対象設備は継続使用可能な状態にあると判断します。但し、油中の汚染度がやや高く、潤滑油は油の劣化が確認されたことから、以下の対策を推奨します。定期的な分析年からの酸価の上昇傾向は比較的緩やかであり、前回からの酸価も大きな変化はなく、さらに粘度も管理限界値内にあることから、劣化の進行は比較的遅いものと思われます。但し、今後の試料状況によっては、劣化が進展することが懸念されるため、定期的に分析を実施し、油の劣化状況を確認することを推奨します。劣化の進行状況によっては更油をする必要があると思われます。濾過機の入口と出口から採油本設備には、濾過機が設置されており、常時運転しているため、常に正常な状態に保持され摩耗の変化が生じても検出されない可能性があります。潤滑状態をより正確に把握するには、濾過機の入口と出口から採油を実施し、その差異から濾過効率を求め、それを根拠に摩耗の進行状況を確認することを推奨します。はフェログラフィーおよびSOAP／D-SOAPの結果から総合的に判断した結果、正常な状態にあると考えられます。フェログラフィー【定量分析：Is値】Is値は異常摩耗の早期発見パラメータのつで、摩耗粒子を定量化するために用います。今回のIs値は、前回の×-から.と、低い値でした。フェログラフィー【定性分析：摩耗粒子および摩耗形態観察】分析結果から観察された全ての粒子量は少でした。Iカップリング発光分光分析【SOAP／D-SOAP】検出された金属元素から発生箇所を推定すると、以下の通りでした。錫・シリンダ内壁、ポンプ内部等カルシウム、ナトリウム・外部混入異物前回に比較して計数汚染度はNAS級からNAS級にランク上昇し、重量汚染度は．mg/mlから.mg/mlに増加しているものの、共に当社推奨の管理限界値以下にあるもののやや高い値でした。フィルタ表面の異物観察で鉄錆、砂等が観察されたことから、汚染度が高い要因は、摩耗と外部混入異物の影響と思われます。前回同様に粘度、水分の各データは良好でした。酸価・IR前回に比較して酸価は.mgKOH/gから.mgKOH/gに低下しているものの、当社推奨の管理限界値を超えていました。IRの結果で油劣化の兆候を示すカルボン酸の吸収が確認されたことから、酸価が高い要因は、油劣化の進行によるものと推定されます。今後、油中の酸成分の影響で金属表面が腐食して発生する腐食摩耗に進展することが懸念されます。分析結果酸価は当社推奨の管理限界値を超えており、IRで油劣化の兆候を示すカルボン酸の吸収が確認されました。粘度粘度は.mm/sと新油値mm/sに比較して、粘度変化率は+％で、当社推奨の管理限界値である±％以内にあり、良好と判断します。水分は.ppmと当社推奨の管理限界値の以下であり、良好と判断します。酸価は.mgKOH/gと当社推奨の管理限界値の.mgKOH/gを超えていました。IRIRの結果、油劣化の兆候を示すカルボン酸の吸収が確認されました。計数汚染度、重量汚染度はやや高い値でした。計数汚染度計数汚染度はNAS級と当社推奨の管理限界値のNAS級以下にあるものの、やや高い値でした。重量汚染度は.mg/mlと当社推奨の管理限界値のmg/ml以下にあるものの、やや高い値でした。機器の潤滑状態は正常と判断します。SOAPSOAPの結果、金属元素は検出されませんでした。D-SOAPD-SOAPの結果、錫が、外部から混入したと思われるカルシウム、ナトリウムが共に検出されました。フェログラフィー異常摩耗の早期発見パラメータであるフェログラフィーのIs値が.と良好の範囲にあり、潤滑状態は正常と判断します。
報告№103-0213 | 分析№103-02118 | 103-02118 | トライボ診断により、機器軸受の潤滑状態、潤滑油の劣化状態を診断することを目的としました。分析の結果、計数汚染度、重量汚染度を除く項目は良好でした。計数汚染度は、センサーエラーとなるくらい汚染されており、そのため測定不能で、重量汚染度も.mg/mlと非常に汚染されていました。SOAP／D－SOAPとフェログラフィーの結果で異常摩耗を示すデータが確認されていないことから、汚染の要因は、摩耗粒子や外部混入など、金属系の汚染物によるものではないことがわかります。ギヤ油は、歯面で高い圧力を受けた場合、高圧の影響で重合し、高粘度物質が増加することで重量汚染度が上昇することが知られています。重量汚染度の上昇はこの事が要因と考えられます。尚、今後、油分子がギヤ歯面で高荷重を受け続けると、その結果として、油の酸化劣化や潤滑性の低下などによる潤滑状態の悪化が懸念されますので、油の劣化及び潤滑性低下の影響で生じる摩耗の進行状況を確認するため、ヶ月後の再分析を推奨します。
|  | 112-002380 | フェログラフィーおよびSOAP-Tの結果から総合的に判断した結果、傾向管理が必要な状態にあると考えられます。フェログラフィー【定量分析：Is値】Is値は異常摩耗の早期発見パラメータのつで、摩耗粒子を定量化するために用います。Is値は前回に比較しての乗から変化はないものの、やや高い値でした。フェログラフィー【定性分析：摩耗粒子および摩耗形態観察】分析結果から比較的多く観察された粒子は、以下の通りでした。正常な摩耗粒子・潤滑状態が正常なマイルド摩耗により発生。切削粒子・異物や金属表面の微小突起による切削摩耗により発生。シビア粒子・潤滑状態がやや厳しい凝着摩耗により発生。金属潤滑部が局部的に油膜切れを起していると考えられます。黒錆・潤滑状態がやや厳しい凝着摩耗により発生。金属接触が厳しく、且つ、高い摩擦熱が発生していると考えられます。フリクションポリマ・局部的に高圧・高温となる場合に発生。観察された摩耗粒子の中でも切削粒子、フリクションポリマは、注意が必要です。切削摩耗は、他の摩耗形態に比較して摩耗進行速度が速く注意が必要で、定期的なトライボ診断による状態監視が必要と考えます。切削摩耗の原因となる混入異物が残留している場合、この異物により切削摩耗が継続して発生する可能性があります。フリクションポリマは、潤滑油が摺動面に押し込められ高圧状態になると同時に、圧縮熱により高温状態になった結果、基油自身が重合反応を起こし生成することが知られています。そのため、高圧高温状態の解消がなされなければ、潤滑油の劣化が進行し、粘度上昇に因る潤滑異常に進展する場合があります。Iカップリング発光分光分析【SOAP-T】検出された金属元素から発生箇所を推定すると、以下の通りでした。鉄、鉛、銅、クロム、ニッケル、錫・エンジン部品リン、亜鉛、カルシウム・添加剤アルミニウム、ナトリウム、マグネシウム・外部混入異物メタルの摩耗SOAP-Tで軸受メタルの主成分である錫が.ppm検出されました。潤滑状態が直ちに異常にならないと思われますが、メタル成分が検出されていることからメタルの一部に油膜切れが発生していることの証です。一般に排水機場の稼働率は低稼働率であり、起動停止回数が多い傾向にあるため、本機のメタル成分の増加要因は起動停止時に油膜切れが生じて発生していると推定されます。一定期間経過後に再分析し、傾向監視によるメタルの摩耗状態を確認する必要があると思われます。クランクメタルの摩耗SOAP-Tで鉛がppm、銅がppm検出されたことから、クランクメタルの摩耗が発生していると推定されます。ディーゼルエンジンのクランクメタルは積層構造になっており、クランクメタルの最表面はホワイトメタル層が存在し、その下にニッケル層、さらにその下には銅と鉛の合金であるケルメット層が存在します。ディーゼルエンジンのメタルは、設計上、油膜が正常に形成される流体潤滑が基本であることから、通常の使用においては摩耗しにくいと思われますが、メタルの潤滑部に流体潤滑になりにくい部分が発生するとメタル表面の軟質金属部が摩耗しメタル部のすぐ下のニッケル部まで摩耗し始め、ホワイトメタル層の主成分である錫や鉛、そしてメタルの第二層のニッケルやバックメタルの銅が検出されます。その他の銅を使用した箇所の溶出・摩耗潤滑油系統内で銅を使用している箇所は、潤滑油冷却器の配管などが考えられます。この箇所で溶出・摩耗が発生する場合は以下のことが考えられます。潤滑油冷却器の配管で摩耗していた場合、配管取付け部に緩みが生じて配管が振動し、継手部が外れたり、亀裂が生じて冷却水の混入にいたる場合があります。亜鉛系添加剤の影響により、潤滑油冷却器の配管で溶出していた場合、ピンホールが発生して冷却水の混入に至る場合があります。今後、油劣化の進行や水分濃度が上昇することに注意が必要です。その他の鉛を使用した箇所の溶出・摩耗亜鉛系添加剤を使用している潤滑油で鉛が検出される場合、潤滑系統内で鉛を使用した箇所が亜鉛系添加剤の影響により溶出することが知られています。今後、濃度の増加とともに酸化速度が加速することから油劣化の進行に注意が必要です。．粘度、酸価、塩基価は、油名が不明であったため、比較ができず評価できませんでした。水分は、ppmと当社推奨の管理限界値を超えていました。今後、水分の影響でエンジン内部に錆が発生し、その影響で摩耗が発生する懸念があります。
報告№109-09448 報告№109-09448 | 分析№109-002839 分析№109-002839 | 109-002839 | 摩耗状態異常摩耗の早期発見パラメータであるフェログラフィーのIs値は、潤滑状態がやや厳しい状態にあることを示すの乗ですが、点検を要する摩耗粒子が観察されておらず、現在のところ継続使用は可能な状態にあると判断できます。この状態で検出された油中金属は、その多くが鉄であり、これらは摩耗粒子の観察結果から疲労摩耗であることが分かりました。疲労摩耗は、スパイラルベベルギヤの歯面で発生していると推定されますが、発生箇所が歯面の微小領域であることから現在のところ継続使用は可能と判断できます。バックラッシ減速機の構造から、最も負荷が大きく、摩耗が進行しやすい箇所をスパイラルベベルギヤとスパイラルベベルピニオンと推定し、この部分のバックラッシを求めました。提供していただいた図面には歯幅が記載されておらず、また、更油後の稼働時間も不明であったため、歯幅mmと、更油後の稼働時間を時間と仮定してバックラッシを計算しました。その結果、減速機のギヤ歯面に摩耗が集中していたと仮定した場合、バックラッシの増加は初期値から.μm増加したと推定されました。バックラッシ増加分の上限値はメーカにより差異はあるものの、当社が推奨するバックラッシは一般に推奨されるμmを目安にしており、今回のデータはこの値に比較して十分に小さい値であることがわかります。汚染度計数汚染度がNAS級と汚染されていました。汚染度が高い要因は、摩耗によるものと思われます。を示す粘度、水分、全酸価、IRの各データは良好でした。結論ゲート機器の潤滑箇所の摩耗診断分析結果から摩耗が発生している箇所はギヤ歯面であり、摩耗形態は疲労摩耗であることが分かりました。この摩耗形態は、ギヤ歯面に荷重が繰り返しかかることにより、歯面の表面下で材料が疲労して剥離します。歯面に加わる荷重が過大である場合、観察される摩耗粒子は今回より大きな粒子が発生します。分析結果から推定されたバックラッシの増加分は.μmでしたが、このバックラッシは、一対の歯車の噛み合いを円滑にするための、ピッチ円周上での歯面間の遊びです。この値が過大になると振動や騒音の原因となるため、ギヤの摩耗状態を判断するためには重要なパラメータです。今回観察された摩耗粒子は、やや大型の粒子が見られるものの観察された摩耗粒子がμmサイズの微小な粒子が支配的であることからバックラッシの値は小さいと判断できます。バックラッシの計算時に仮定した稼働時間や歯幅などの数値が正確であれば、本減速機は継続使用可能と判断できます。整備の必要な箇所の検討整備が必要な箇所は、本分析結果から確認されませんでした。しかし、分析結果から僅かではありますがギヤの摩耗が進行していることが確認されていますので、今後は定期的に潤滑油分析を実施し、その結果から摩耗の進行状況を確認することにより、整備の必要の有無を監視する方法が有用と思われます。潤滑油の劣化度診断一般的に潤滑油が劣化した場合、油の外観は黒褐色になり、粘度や全酸価が上昇しスラッジ等が発生します。また、その過程では劣化の兆候を示すカルボン酸の吸収がIRで確認できます。今回のは、全てのデータが良好の範囲にあり、潤滑油の劣化は確認されなかったことから、継続使用可能であり、交換の必要はないと判断します。潤滑管理の方法現在の潤滑油は年使用していますが、年間使用したにもかかわらず劣化が確認されなかったことから、本設備の潤滑油は少なくても更油後年間は使用できることが分かりました。潤滑油の交換時期の判断は、今回の分析だけでは予測することは困難ですが、定期的に分析を実施し、その結果の傾向から劣化の進行状況を確認することで容易に可能になります。計数汚染度は当社推奨の管理限界値に到達していることから、濾過や更油により汚染度を改善されることを推奨します。現在のところ潤滑部は継続使用可能な状態にあると思われますが、今後は疲労摩耗が進行する場合がありますので、定期的に分析を実施し、摩耗の進行状況を確認されることを推奨します。次回分析の時期を理論的に求めたところ、最短で約時間となります。この時間は、油中汚染物が均一になるために必要とする時間であり、この時間を経過すれば、再分析の結果から状態の傾向を確認することが可能となりますので、これを参考に次回分析時期を検討されることを推奨します。尚、定期的な分析を実施する際には、に関する分析項目の実施を推奨します。今回の分析結果からは、油劣化の進行は確認されていませんが、定期的な分析により潤滑油の交換時期を管理することが可能となります。は良好と判断します。粘度粘度は.mm/sと新油値.mm/sに比較して、粘度変化率は+.％で、当社推奨の管理限界値である±％以内にあり、良好と判断します。水分は.ppmと当社推奨の管理限界値の以下にあり、良好と判断します。全酸価全酸価は.mgKOH/gと新油値.mgKOH/gに比較して高いものの、IRの結果で油劣化の兆候を示すカルボン酸の吸収が確認されていないことから、良好と判断します。IRIRの結果、油劣化の兆候を示すカルボン酸の吸収が確認されていないことから、良好と判断します。計数汚染度は当社推奨の管理限界値に到達していました。計数汚染度計数汚染度はNAS級と当社推奨の管理限界値のNAS級に到達していました。重量汚染度は.mg/mlでした。機器の潤滑状態摩耗粒子の形態観察の結果、疲労摩耗粒子が比較的多く観察されました。SOAPによる油中金属濃度SOAPによる油中金属濃度の結果、鉄、油の添加剤成分であるリン、外部から混入したと思われるアルミニウム、ケイ素、ナトリウムが検出されました。SOAPによる油中金属濃度SOAPによる油中金属濃度の結果、鉄が検出されました。摩耗粒子診断異常摩耗の早期発見パラメータであるIs値がの乗とやや厳しい範囲にあり、摩耗粒子の形態観察の結果、疲労摩耗粒子が比較的多く観察されました。
報告№107-4500 報告№107-4505 | 分析№107-00289 分析№107-00289 | 107-00289 | 、汚染度、摩耗状況を確認する。分析の結果、円筒コロ軸受の軸受軌道面には、転がり軸受の寿命の指標としているフレーキングが発生している事がわかりました。疲労摩耗粒子は、高い接触圧力の影響を受ける軌道面、転動面の表面に発生する内部応力の範囲から剥離するもので、発生した粒子の形態が特有の形態をしていることで確認できます。今回、観察された粒子には、微振動により発生するフレッティング粒子に加えて、フレーキングによる疲労摩耗粒子もあり、特に疲労摩耗粒子の材質は、XMAにより鉄、クロム、マンガンが検出されたことから、軸受鋼であることが確認されました。潤滑状態の定量的な評価は、異常摩耗の早期発見パラメータであるフェログラフィーのIs値により行うが、当社の経験と実績では、目視でフレーキングを確認できるレベルのIs値はの乗程度である事が確認されています。本試料の場合、Is値はの乗で桁低い値であることと、また粒子サイズも～μmで数百μmを超えるような破壊的な摩耗粒子が観察されなかったことからフレーキングは初期段階であると思われました。ただし、今回取り外した円筒コロ軸受に目視で確認できるフレーキングが発生していた場合、分析結果と適合しない事になりますが、この要因は以下の点が考えられました。本年月に更油を実施したため、その影響があった機器停止中に給油口から採油を実施しているため、粒子の沈降の影響で低濃度になっている部分を採取した以上の可能性が考えられます。摩耗粒子を解析するには、更油や採油条件などが大きく影響しますので、採油のタイミングを十分配慮する事が大切です。潤滑状態をより正確に反映した結果を得るために、今後も正確な情報をご提供いただけますようお願いいたします。一方、粘度がmm/sと新油のmm/sに比較して、粘度変化率は+％で、当社推奨の管理限界値である±％を超えていました。これは、IRの結果で油の劣化が確認されていないことから、スラッジ等の油中汚染物の影響によるものと考えられました。また、IRの結果、油の劣化が確認されなかったことから、この油は継続使用可能と判断します。粘度がmm/sと新油のmm/sに比較して、粘度変化率は+％で、当社推奨の管理限界値である±％を超えていました。これは、IRの結果で油の劣化が確認されていないことから、スラッジ等の油中汚染物の影響によるものと考えられました。また、IRの結果、油の劣化が確認されなかったことから、この油は継続使用可能と判断します。粘度は当社推奨の管理限界値を超えていました。粘度はmm/sと新油値mm/sに比較して、粘度変化率は+％で、当社推奨の管理限界値である±％を超えていました。水分は良好と判断します。水分は.ppmと当社推奨の管理限界値の以下であり、良好と判断します。全酸価は判定できませんでした。全酸価は.mgKOH/gでした。新油データが当社データベースになかったため、判定できませんでした。全酸価は新油データとの比較管理が必要ですので、現在使用している新油を分析し、そのデータを基準に管理することを推奨します。IRの結果、良好と判断します。IRの結果、油劣化の兆候を示すカルボン酸の吸収が確認されていないことから、良好と判断します。但し、このIRも全酸価同様に新油データとの比較による判断が必要ですので、現在使用している新油を分析することを推奨します。計数汚染度は当社推奨の管理限界値を超えていました。計数汚染度は当社推奨の管理限界値を超えていました。計数汚染度はNAS級以上と当社推奨の管理限界値のNAS級を超えていました。重量汚染度は.mg/mlでした。重量汚染度は.mg/mlでした。機器の潤滑状態摩耗粒子形態観察で～μmサイズの疲労摩耗粒子が多く観察されました。SOAPの結果、鉄が検出されました。SOAPの結果、摩耗により発生した鉄、銅、油の添加剤成分であるリンが検出されました。D－SOAPの結果、鉄および銅が検出されました。D－SOAPの結果、摩耗により発生した鉄、銅、油の添加剤成分であるリン、外部から混入したと思われるカルシウム、ナトリウムが検出されました。フェログラフィーの結果、～μmサイズの疲労摩耗粒子が観察されました。異常摩耗の早期発見パラメータであるフェログラフィーのIs値がの乗と高く、摩耗粒子形態観察の結果、～μmサイズの疲労摩耗粒子が多く観察されました。
報告№100-8094 | 分析№100-02194,02195 | 100-02195 | 結論スラッジ状異物には、油の添加剤成分の亜鉛が析出したもの、及び、メタル、主軸等の摩耗粒子、外部から混入した砂等が含まれていた。更に、水分が上澄みでppm、ppmと非常に多く含まれており、結露や冷却管からの漏水等が考えられるため、原因を調査することを推奨する。尚、計数汚染度は汚染粒子の濃度が非常に高く、測定不能となり、又、重量汚染度が上澄みで.mg/ml、底部でmg/mlと非常に悪いため、計画通り至急更油を実施されることを推奨する。考察水車軸受潤滑油を油槽の上澄み、底部から採油を実施し、油中に含まれるスラッジ成分をD－SOAP及びフェログラフィーにより分析した。その結果、D－SOAPで、油の添加剤成分である亜鉛が上澄みでppm、底部で.ppm検出され、軸受メタルの主成分である錫が上澄みでppm、底部で、主軸の主成分である鉄が上澄みで.ppm、底部で検出れた。又、フェログラフィーの結果、主軸の摩耗により発生したと考えられる黒錆、シビア粒子、切削粒子、軸受メタルの摩耗により発生したホワイトメタル等の摩耗粒子が見られた。これらのことから、スラッジ状異物の主成分は、油の添加剤成分の亜鉛が析出したもの、及び、メタル、主軸等の摩耗粒子、外部から混入した砂等が含まれていることが判った。尚、計数汚染度は汚染粒子の濃度が非常に高く、測定不能となり、又、重量汚染度が上澄みで.mg/ml、底部でmg/mlと非常に悪いため、計画通り更油を実施されることを推奨する。
報告№103-0182 報告№103-0182 | 分析№103-01591 分析№103-01591 | 103-01591 | 分析の結果、前回に比較して、フェログラフィーのIs値に変化がなく、計数汚染度、D-SOAPの鉄濃度の各データが減少しており、摩耗は安定しているものと判断します。但し、SOAPの銅濃度が前回ppmから今回ppmに倍に増加していました。これは、銅を使用した部分の溶出が発生していると考えられました。この溶出は検出された亜鉛系添加剤の成分と銅とが反応し、溶出することが知られています。銅濃度は別紙鉱油の酸化に対する金属触媒の影響に示すように銅濃度が増加すると酸化速度が速まりますので、酸化劣化の進行状況を油分析により監視されることを推奨します。新油との比較が必要ですが、水分及びIRが良好であることから、現時点では使用可能な状態であると考えられますが、今後、粘度変化の把握、油劣化の予測を行う場合、新油データが必要ですので、現在使用している新油をご提供下さい。粘度は良好と判断します。粘度はmm/sでした。新油データが当社データベースになかったため、判定できなかったものの、油名からISOVGグレードであることが確認できますので、このISOVGグレードの粘度範囲.～mm/s以内にあり、良好と判断します。尚、粘度の変化率を正確に把握することは重要ですので、現在使用している新油を分析し、そのデータを基準に管理することを推奨します。水分は良好と判断します。水分はppmと管理限界値の以下にあり、良好と判断します。全酸価は判定できませんでした。全酸価はmgKOH/gでした。新油データが当社データベースになかったため、判定できませんでした。全酸価は新油データとの比較管理が必要ですので、現在使用している新油を分析し、そのデータを基準に管理することを推奨します。IRは良好と判断します。IRはチャートに示すように、油劣化の兆候を示すカルボン酸の吸収が確認されていないことから、継続使用可能な状態にあると考えられます。但し、このIRも全酸価同様に新油データとの比較による判断が必要ですので、現在使用している新油を分析することを推奨します。計数汚染度、重量汚染度、共に良好と判断します。計数汚染度は良好と判断します。計数汚染度はNAS級と当社推奨の管理限界値のNAS級以内にあり良好と判断します。重量汚染度は良好と判断します。重量汚染度は.mg/mlと当社推奨の管理限界値のmg/ml以内にあり良好と判断します。機器の潤滑状態フェログラフィーのIs値がの乗とやや高いものの、前回に比較して変化がないことから、摩耗は安定しているものと判断します。SOAPは銅濃度が高く、油劣化の進行が懸念されました。SOAPの結果、油の添加剤成分であるリン、亜鉛が検出されました。一方、銅がppm検出されました。銅を使用した部分の溶出が発生していると考えられました。この溶出は検出された亜鉛系添加剤の成分と銅とが反応し、溶出することが知られています。銅濃度は別紙鉱油の酸化に対する金属触媒の影響に示すように銅濃度が増加すると酸化速度が速まりますので、酸化劣化の進行状況を油分析により監視されることを推奨します。D－SOAPの結果、摩耗により発生した鉄が検出されました。D－SOAPの結果、摩耗により発生した鉄が、油の添加剤成分が析出して発生したリン、亜鉛が検出されました。フェログラフィーの結果、Is値がの乗とやや高いものの、前回に比較して変化がないことから、摩耗は安定しているものと判断します。フェログラフィーの結果、Is値がの乗とやや高いものの、前回に比較して変化がないことから、摩耗は安定しているものと判断します。
報告№109-09094 報告№109-09094 | 分析№109-000915 分析№109-000915 | 109-000915 | 有機物・有機化合物を分析した結果、検出されたピークには新油と異なるピークが検出されました。油名が違うか、或いは、異種油が混入した可能性が考えられますので、油名、異種油混入の可能性を確認する必要があります。特性低下有機物・有機化合物を分析した結果、検出されたピークには新油と異なるピークが検出されました。油名が違うか、或いは、異種油が混入した可能性が考えられますので、油名、異種油混入の可能性を確認する必要があります。粘度は良好と判断します。粘度はmm/sと新油値mm/sに比較して、粘度変化率は+.％で、当社推奨の管理限界値である±％以内にあり、良好と判断します。全酸価は良好と判断します。全酸価は.mgKOH/gと新油値.mgKOH/gに比較して高い値であるものの、有機物・有機化合物の結果、油劣化の兆候を示すカルボン酸の吸収が確認されていないことから、良好と判断します。有機物・有機化合物の結果、新油と異なるピークが確認されています。有機物・有機化合物の結果、油劣化の兆候を示すカルボン酸の吸収が確認されていないことから、良好と判断します。但し、検出されたピークには新油と異なるピークが検出されました。油名が違うか、或いは、異種油が混入した可能性が考えられますので、油名、異種油混入の可能性を確認する必要があります。酸化安定度の結果、良好と判断します。酸化安定度はminと当社推奨の管理限界値のmin以上であり、良好と判断します。汚染は良好と判断します。水分は良好と判断します。水分は.ppmと当社推奨の管理限界値の以下であり、良好と判断します。
報告№109-09136 報告№112-00368 | 分析№109-001160 分析№112-001528 | 112-001528_date130129 | 分析の結果、フィルタ表面にはμm以上の粒子が観察されましたが、このμm以上の粒子は、金属表面に垂直荷重が繰り返し加わって発生する疲労摩耗で発生したことが粒子の観察の結果からわかりました。この粒子の組成は、XMAによる組成分析の結果で炭素量が％から最大で％程度検出されていることから、明らかに鋳鉄であると判断されます。一方、転がり軸受は、一般に高炭素クロム軸受鋼が用いられますが、鋳鉄との大きな相違は炭素濃度が約％程度であることに対して、クロム濃度が鋳鉄より高濃度の約％から％含んでいることで、鋳鉄と軸受鋼との区別にはクロム濃度の相違をパラメータとして判断します。今回、潤滑油中に非常に多く観察されたμmを超す大型の摩耗粒子は、XMAによる分析結果で、軸受鋼としての成分であるクロムが検出されず、また、検出された炭素が鋳鉄としての濃度範囲にあったことから、摩耗は鋳鉄を使用した箇所で発生していると判断出来ました。この結果を受け、鋳鉄の摩耗粒子が発生する箇所を提供されている図面から検討した結果、軸受ケースが発生箇所と推定されました。発生箇所が推定通りであるとすれば、摩耗の発生は転がり軸受と軸受ケースの間でクリープ現象と呼ばれる軌道輪の滑り現象による異常摩耗があると判断されます。クリープ現象は、軸受のはめあい面に隙間が生じたときに、はめあい面間で円周方向にずれる現象であり、検出された摩耗粒子が鋳鉄と判断できることから、クリープ現象は転がり軸受と軸受ケースが接触する外輪部で発生していると思われます。この場所でクリープ現象が発生した場合、軸受ケースが摩耗によりオーバーサイズになって与圧が不足することから、たとえ軸受を交換したり、潤滑油を更油したとしても、クリープが再発すると思われます。尚、軸受を交換してもクリープが再発するため、振動測定では大きな振動の発生に繋がります。尚、今回の摩耗粒子の観察結果では、転がり軸受の成分であるクロムが検出されていないことから、当該軸受そのものは健全であると推定されます。今回は、クリープにより軸受ケースと外輪の外周面が繰り返し接触したことにより、転がり軸受よりも強度が弱い軸受ケースが摩耗したものと思われます。今後、この発生した摩耗粒子が軸受軌道面に噛み込み摩耗が進行することが懸念されるため、以下の対策を推奨します。軸受ケースの交換クリープ現象が発生した軸受ケースは、内径が設計時よりオーバーサイズになっている思われるため、軸受を交換してもクリープが再発して振動が更に大きくなる可能性が高いことから、軸受ケースを交換することを推奨します。更油および油槽内の清掃粘度が低下し、潤滑油が汚染されていることから、更油を推奨します。更油をする際には、油槽内を清掃し、更油する新油もNAS級程度の清浄な潤滑油を油することを推奨します。定期的な分析定期的な分析を実施することにより、データの変化から異常の兆候を早期に発見することが可能となります。今後懸念される凝着摩耗および疲労摩耗の進行を監視するため、定期的に分析を実施することを推奨します。はフェログラフィーおよびSOAP-Tの結果から総合的に判断した結果、傾向管理が必要な状態にあると考えられます。フェログラフィー【定量分析：Is値】Is値は異常摩耗の早期発見パラメータのつで、摩耗粒子を定量化するために用います。今回のIs値はの乗と非常に高い値でした。フェログラフィー【定性分析：摩耗粒子および摩耗形態観察】分析結果から比較的多く観察された粒子は、以下の通りでした。正常な摩耗粒子・潤滑状態が正常なマイルド摩耗により発生。シビア粒子・潤滑状態がやや厳しい凝着摩耗により発生。疲労摩耗粒子・繰返し応力を受けて発生。Iカップリング発光分光分析【SOAP-T】検出された金属元素から発生箇所を推定すると、以下の通りでした。鉄、錫・軸受等リン、ケイ素・外部混入異物ケイ素の検出SOAP-Tでケイ素がppm検出されました。一般に、潤滑油中からケイ素が検出された場合の原因として、以下の点が挙げあられます。シリコン油或いは、シリコン系の添加剤が検出されるフェログラフィーおよびフィルタ表面の異物観察で砂が多く観察されて検出されるシリコングリースをシール部に塗布している場合、このシリコングリースが潤滑油に混入して検出されるケイ素が多く検出された原因がであると軸受摺動面に噛み込み摩耗が進行したり、であると潤滑油とグリースが混ざって粘度が上昇し、粘性抵抗が増大することにより、油温が上昇する等の悪影響を及ぼすことがあります。分析の結果から、今回検出された原因は、比較的高濃度であることからの可能性が考えられます。については、分析結果では確認することが出来ませんので、これに関する情報があれば提供をお願いします。計数汚染度、重量汚染度は共に当社推奨の管理限界値を超えていました。計数汚染度計数汚染度はNAS級以上と当社推奨の管理限界値NAS級を超えていました。重量汚染度はmg/mlと当社推奨の管理限界値mg/mlを超えていました。光学顕微鏡写真重量汚染度で濾過したフィルタ表面上の夾雑物を光学顕微鏡で観察した結果、μm以上の金属片、鉄錆、砂等が観察されました。粘度は当社推奨の管理限界値を超えていました。粘度粘度はmm/sと新油値のmm/sに比較して、粘度変化率は-％で、当社推奨の管理限界値である±％を超えていました。適正な粘度範囲で使用していない場合、潤滑部で油膜切れが発生し、摩耗の進行に繋がることが懸念されます。水分はppmと当社推奨の管理限界値の以下にあり、良好でした。酸価は.mgKOH/gと新油値の.mgKOH/g以下にあり、良好と判断します。IRIRチャートの結果、新油と使用油のスペクトルパターンはほぼ一致し、また、油劣化の兆候を示すカルボン酸の吸収が確認されていないことから、良好と判断します。
報告№108-0411 報告№110-00016 | 分析№108-02745 分析№110-0000061 | 110-000060 | ・摩耗状態前回に比較してSOAP／D－SOAPの鉄および錫濃度に大きな変化はなく、異常摩耗の早期発見パラメータであるフェログラフィーのIs値が.と良好でした。・汚染度前回に比較して計数汚染度はNAS級から変化はなく、良好でした。・前回同様に粘度、水分、全酸価、IR、RBOTの各データは良好でした。潤滑油および軸受は継続使用可能な状態にあると判断します。は良好と判断します。粘度は良好と判断します。粘度はmm/sと新油値mm/sに比較して、粘度変化率は-％で、当社推奨の管理限界値である±％以内にあり、良好と判断します。水分は良好と判断します。水分はppmと当社推奨の管理限界値の以下であり、良好と判断します。全酸価は良好と判断します。全酸価は.mgKOH/gと新油値に比較して高いものの、IRの結果で油劣化の兆候を示すカルボン酸の吸収が確認されていないことから、良好と判断します。IRの結果、良好と判断します。IRの結果、油劣化の兆候を示すカルボン酸の吸収が確認されていないことから、良好と判断します。RBOTの結果、良好と判断します。RBOTはminと当社推奨の管理限界値のmin以上であり、良好と判断します。は良好と判断します。計数汚染度は良好と判断します。計数汚染度はNAS級と当社推奨の管理限界値のNAS級以内であり、良好と判断します。重量汚染度は良好と判断します。重量汚染度は.mg/mlと当社推奨の管理限界値のmg/ml以内であり、良好と判断します。機器の潤滑状態機器の潤滑状態は正常と判断します。SOAPの結果は良好です。SOAPの結果、ニッケルがppm、油の添加剤成分であるリンが、外部から混入したと思われるナトリウムがppm検出されました。軸受の摩耗を示す錫は検出されていないことから、良好と判断します。D－SOAPの結果は良好です。D－SOAPの結果、鉄、鉛が、銅が、亜鉛が、外部から混入したと思われるカルシウムが、ナトリウムが検出されました。軸受の摩耗を示す錫は検出されていないことから良好と判断します。フェログラフィーの結果は良好です。異常摩耗の早期発見パラメータであるフェログラフィーのIs値が.と良好の範囲にあり、潤滑状態は正常と判断します。
報告№109-09136 報告№114-00287 | 分析№109-001160 分析№114-001054、1055 | 114-001054_1055 | 潤滑油および対象設備は継続使用可能と判断します。但し、潤滑状態の健全性を確認するためにも、継続して傾向監視することを推奨します。尚、オイルゲージとドレンから採油した試料を比較したところ、表に示すようにμm以上のサイズの粒子数および重量汚染度はドレンから採取した試料のほうがやや高い値でした。その他サイズの粒子数および金属濃度に大きな差はありませんでした。表採油箇所違いの分析結果比較定期的な分析定期的な分析を実施することにより、データの変化から異常の兆候を早期に発見することが可能となります。今後懸念される切削摩耗、凝着摩耗の進行を監視するため、定期的に分析を実施することを推奨します。分析結果異常摩耗の早期発見のパラメータであるIs値は、レベルとやや高い値でした。また、潤滑部の摩耗が認められたため、定期的に潤滑油分析を実施し、摩耗推移を監視することが有用と考えます。フェログラフィーで観察された代表的な粒子は、以下の通りです。正常な摩耗粒子・潤滑状態が正常なマイルド摩耗により発生。切削粒子・異物や金属表面の微小突起による切削摩耗により発生。シビア粒子・潤滑状態がやや厳しい凝着摩耗により発生。極微小領域で油膜切れが発生したことを示します。黒錆・潤滑状態がやや厳しい凝着摩耗により発生。局部的な厳しい金属接触と高い摩擦熱が発生していたことを示します。切削粒子、シビア粒子、黒錆は、摩擦面が将来的に異常摩耗へ進展する可能性を示唆しているため、傾向監視が有用と思われます。詳細は、別紙傾向監視が必要な摩耗粒子をご覧ください。メタルの摩耗SOAP-Tでメタルの主成分である錫がppm、ニッケルが検出されたことから、コンロッドメタル、クランクメタルが局所的に摩耗していると推定されました。ディーゼルエンジンのメタルは、別紙コンロッドメタル・クランクメタルの摩耗に示すように、一般的にホワイトメタル層、ニッケル層、銅と鉛の合金であるケルメット層の順に積層構造になっています。現在のところ低濃度であることから継続使用に支障がない範囲での摩耗であると判断しますが、潤滑状態の健全性を確認するためにも、継続して傾向監視することを推奨します。固形カルシウム化合物の生成SOAP-Tでカルシウムがppm検出されました。この固形カルシウムは、潤滑油に混入した燃焼ガス中の酸成分がカルシウム添加剤と中和反応して生成される比較的硬い化合物のため、摺動面に噛み込み、切削摩耗が進行することが懸念されます。詳細は、別紙固形カルシウム化合物の生成をご覧ください。計数汚染度はNAS級以上と汚染されています。粒度分布は.～μmの範囲にあり、中心粒径は.mでした。一方、粒度分布では、μm以下の範囲で分布が多くみられました。汚染物はμm以下の粒子が多いことから、燃焼時に発生したすすが主体であり、第二にμm以下の摩耗粒子の割合が高いと推定されます。粘度、水分、酸価、IR、塩基価の各データは良好です。分析結果異常摩耗の早期発見のパラメータであるIs値は、レベルとやや高い値でした。また、潤滑部の摩耗が認められたため、定期的に潤滑油分析を実施し、摩耗推移を監視することが有用と考えます。フェログラフィーで観察された代表的な粒子は、以下の通りです。正常な摩耗粒子・潤滑状態が正常なマイルド摩耗により発生。切削粒子・異物や金属表面の微小突起による切削摩耗により発生。シビア粒子・潤滑状態がやや厳しい凝着摩耗により発生。極微小領域で油膜切れが発生したことを示します。黒錆・潤滑状態がやや厳しい凝着摩耗により発生。局部的な厳しい金属接触と高い摩擦熱が発生していたことを示します。切削粒子、シビア粒子、黒錆は、摩擦面が将来的に異常摩耗へ進展する可能性を示唆しているため、傾向監視が有用と思われます。詳細は、別紙傾向監視が必要な摩耗粒子をご覧ください。メタルの摩耗SOAP-Tでメタルの主成分である錫がppm、ニッケルが検出されたことから、コンロッドメタル、クランクメタルが局所的に摩耗していると推定されました。ディーゼルエンジンのメタルは、別紙コンロッドメタル・クランクメタルの摩耗に示すように、一般的にホワイトメタル層、ニッケル層、銅と鉛の合金であるケルメット層の順に積層構造になっています。現在のところ低濃度であることから継続使用に支障がない範囲での摩耗であると判断しますが、潤滑状態の健全性を確認するためにも、継続して傾向監視することを推奨します。固形カルシウム化合物の生成SOAP-Tでカルシウムが.検出されました。この固形カルシウムは、潤滑油に混入した燃焼ガス中の酸成分がカルシウム添加剤と中和反応して生成される比較的硬い化合物のため、摺動面に噛み込み、切削摩耗が進行することが懸念されます。詳細は、別紙固形カルシウム化合物の生成をご覧ください。計数汚染度はNAS級以上と汚染されています。粒度分布は.～μmの範囲にあり、中心粒径は.mでした。一方、粒度分布では、μm以下の範囲で分布が多くみられました。汚染物はμm以下の粒子が多いことから、燃焼時に発生したすすが主体であり、第二にμm以下の摩耗粒子の割合が高いと推定されます。粘度、水分、酸価、IR、塩基価の各データは良好です。
報告№111-00058 報告№111-00058 | 分析№111-000360 分析№111-000360 | 111-000360 | ちょう度値はと新グリース値に比較して低下し、当社推奨の管理下限値を超えていることから、硬化していることが分かりました。硬化したグリースを使用した場合、油分の流動性がなくなり、軸受等で良好な油膜が保持されにくくなる可能性が高いです。グリースが硬化していたため、グリースを交換されることを推奨します。≪状態監視とパラメータ≫分析の目的および各分析のパラメータは以下の通りです。特性低下目的：グリースの分析結果から、グリースの物理的性状や劣化傾向などを確認する。全酸価JISK赤外線吸収スペクトルJISKちょう度JISK滴点JISK摩耗目的：グリース中の摩耗粒子を分析する事により、回転・摺動部の潤滑状態、摩耗劣化の程度、余寿命などを解析する。摩耗診断電子顕微鏡観察JISKX線マイクロアナリシス油中金属濃度JISK≪分析結果≫特性低下全酸価：良好全酸価mgKOH/gは新油値の.mgKOH/gに比較し高くはあるものの、有機物・有機化合物試験の結果で油劣化の兆候を示すカルボン酸の吸収が見られないことから問題は無いと判断します。赤外線吸収スペクトル：良好ちょう度：要処置ちょう度値はと当社推奨の管理下限値であるを超えていました。滴点：良好滴点はと新油値のに比較し変化はないことから問題は無いと判断します。摩耗摩耗診断電子顕微鏡観察・X線マイクロアナリシス：今回は実施していません。油中金属濃度：今回は実施していません。
報告№108-5071 報告№113-00677 | 分析№108-02721 分析№113-002923 | 113-002923 | 潤滑油は継続使用可能な状態にあると判断します。但し、消泡性能の低下および酸価がやや高いことから、以下の対策を推奨します。追加分析消泡性能が低下した場合、ギヤ歯面での油膜形成に影響が出て摩耗が進展することがありますので、フェログラフィーおよびSOAP-Tを追加して摩耗により発生する油中金属濃度や潤滑状態を確認することを推奨します。分析周期の短縮今後、酸価の上昇が予想されますので、分析周期を短縮して傾向監視を強化することを推奨します。酸価は、前回のmgKOH/gから.mgKOH/gに低下しているものの新油より高い値でした。現在のところ、IRで油劣化の兆候を示すカルボン酸の吸収が確認されていないことから、継続使用可能な状態にあると判断しますが、酸価が上昇し始めていることから、今後の劣化進行に注意が必要です。水分がppmと新油値ppmに比較してやや高い値でした。使用油であるAlphasynPGは、ポリグリコールベースの合成ギヤオイルであるため、水分を吸収しやすい特性があります。前回に比較してやや増加していました。泡立ち試験泡立ち試験の結果は、-と新油値が-であるのに比較して高い値となっていたことから、消泡性能が低下していることが分かりました。今後の使用状況によっては油の酸化劣化が進行したり、ギヤ歯面およびベアリング軌道面で油膜切れが発生したりする場合があるため、消泡剤の添加による消泡性能の改善など何らかの対応が必要になると思われます。分析結果消泡性能が低下していることが確認されました。粘度粘度は.mm/sと新油値mm/sに比較して、粘度変化率は-.％で、当社推奨の管理限界値である±％以内にあり、良好と判断します。泡立ち試験泡立ち試験は-と新油に比較して高い値でした。水分はppmと新油値より高い値でした。酸価は.mgKOH/gと新油値.mgKOH/gに比較して高いものの、IRの結果で油劣化の兆候を示すカルボン酸の吸収が確認されていないことから、良好と判断します。
報告№104-0300 報告№104-0300 | 分析№104-02218 分析№104-02218 | 104-02218 | 分析の結果、μmサイズの疲労摩耗粒子がやや多くみられ、また、前回に比較して増加傾向を示しており、疲労摩耗の進行期に入っていると考えられます。今後、加速的に摩耗が進行する場合がありますので、ヶ月以内に分析を実施し、摩耗の進行状況を確認することを推奨します。計数汚染度は管理限界値に到達していました。計数汚染度はNAS級と当社推奨の管理限界値のNAS級に到達していました。重量汚染度は.mg/mlでした。重量汚染度は.mg/mlでした。機器の潤滑状態分析の結果、μmサイズの疲労摩耗粒子がやや多くみられ、また、前回に比較して増加傾向を示しており、疲労摩耗の進行期に入っていると考えられます。SOAPの結果、摩耗により発生した鉄が検出されました。SOAPの結果、軸受軌道面の摩耗により発生した鉄が検出されました。D－SOAPの結果、鉄および銅が検出されました。D－SOAPの結果、摩耗により発生した鉄および銅が検出されました。フェログラフィーの結果、疲労摩耗の進行が確認されました。フェログラフィーの結果、μmサイズの疲労摩耗粒子がやや多くみられ、また、前回に比較して増加傾向を示しており、疲労摩耗の進行期に入っていると考えられます。
報告№109-09136 報告№114-00199 | 分析№109-001160 分析№114-000618 | 114-000618 | 潤滑油および対象設備は、継続使用可能な状態にあると判断します。異常摩耗の早期発見のパラメータであるIs値は、前回の-レベルから変化はなく、正常です。また、観察された粒子は極少量だったことから、は良好と判断します。計数汚染度は、前回のNAS級からNAS級にランク上昇しているものの、当社推奨の管理限界値内であり、良好です。重量汚染度は.mg/mlから.mg/mlに増加しているものの、良好です。．粘度、水分、酸価、IRの各データは、前回同様に良好です。
報告№109-09136 報告№110-00319 | 分析№109-001160 分析№110-001326 | 110-001326 | は、油の粘度、油中のスラッジの発生量を判断パラメータに、粘度、全酸価、IR、RBOTで評価します。分析の結果、油の粘性を示す粘度は、新油値のmm/sに比較して粘度変化率が-％のmm/sとほぼ変化はなく、また油中のスラッジの発生量を示す全酸価は、新油値の.mgKOH/gに比較して大きな変化のない.mgKOH/gと劣化は確認されなかった。さらにはIRの結果でも油が劣化した場合に発生するカルボン酸の発生も確認されず、酸化防止剤の残存量を示すRBOTは、限界値minに比較して、十分に残量があるminであった以上のことから、潤滑油の劣化は確認されませんでした。一方、油中の水分を計測した結果、水分はppmと新油と同等であり、継続使用可能な状態にあることが確認されました。潤滑油は継続使用可能な状態にあると判断します。なお、潤滑油の余寿命は、RBOTの使用時間当たりの減少量から推定しますが、推定には新油値と使用油のRBOT値に加えて、使用時間または直近の油入替日が必要となります。今後は、可能であればご提供下さい。
|  | 98-01092 | その結果、前回データに比較して、計数汚染度の粒子数は、各レンジで減少傾向が見られ、重量汚染度でも、同様の傾向が見られたが、SOAP／D－SOAPの結果、軸受メタルの主成分である錫が極わずかに増加傾向がみられた。これまでの回のデータを基に、直線回帰式により限界摩耗深さのμmに到達する時期を予測すると、左グラフのように、平成年月になった。このことは、前々回から前回まで摩耗の進行状況に比較して、前回から今回までの方が、摩耗が安定していることを示している。以上のことから、今後は定期的な分析周期で摩耗進行状態を確認されるよう推奨する。
報告№108-0374 報告№108-0374 | 分析№108-02489 分析№108-02491 | 108-02491 | 油中粒子数による検討濾過前の試料油を分析した結果、計数汚染度がNAS級と良好の範囲にあるものの、前回のNAS級に比較してランク上昇していました。検討の結果、潤滑状態は混合潤滑の終期にあることが分かりましたが、水車メタルはガイドメタルであるため直ちに異常な摩耗状態には至らないと思われます。摩耗粒子の観察潤滑油を濾過したフィルタ上の異物を観察した結果、外部から混入した鉄錆や金属粒子が比較的多く観察されています。粒子数から検討した結果では、軸受が異常な摩耗状態にあるという結果になりましたが、観察された摩耗粒子の形態が軽微であり、汚染状態が進した結果とは一致しませんでした。これは、粒子数の増加が外部から混入したと思われる異物によるものであるためと考えられます。観察された異物の摩耗への影響は、現在のところ小さいものの、今後これらの異物が軸受摺動面に噛み込み摩耗が発生することが懸念されます。可能であれば、濾過実施を計画されることを推奨します。今年度中にできない場合は、ヶ月以内に分析を実施し、摩耗の発生状況を確認することを推奨します。
報告№109-09136 報告№110-00485 | 分析№109-001160 分析№110-002203 | 110-002203 | は、油の粘度、油中のスラッジの発生量を判断パラメータに、粘度、全酸価、IR、RBOTで評価します。分析の結果、油の粘性を示す粘度は、新油値の.mm/sに比較して粘度変化率が+.％の.mm/sとほぼ変化はなく、また油中のスラッジの発生量を示す全酸価は、新油値の.mgKOH/gに対して.mgKOH/gでほぼ変化が見られず劣化は確認されなかった。さらにはIRの結果でも油が劣化した場合に発生するカルボン酸の発生も確認されず、酸化防止剤の残存量を示すRBOTは、限界値minに比較して、十分に残量があるminであった以上のことから、潤滑油の劣化は確認されませんでした。なお、使用油の使用期間または使用時間が不明であったため、ご要求の油の余寿命に関する検討は行えませんでした。可能であれば、これらの情報をご提供下さい。汚染度油中の水分を計測した結果、水分はppmと新油と同等であり、継続使用可能な状態にあることが確認されました。潤滑油は継続使用可能な状態にあると判断します。
報告№109-09094 報告№110-00722 | 分析№109-000900 分析№110-003343 | 110-003343 | 外輪外側のハウジングとの接触部で発生した焦げ痕は、外輪とハウジング間で微小なすき間が発生し、フレッティングやクリープが発生し、局部的に発熱したためと想定されます。このような場合、外輪軌道面と転動体の間で高圧・高温になっていることも考えられます。そこで、グリース中の摩耗粒子から、フレッティングやクリープなどの発生がないか、また、軸受軌道面において異常な摩耗は発生していないかについて確認しました。粒子の観察結果から、μm以下の鉄系摩耗粒子が比較的多く観察されたものの、フレッティングやクリープなどで発生する摩耗粒子は確認されませんでした。また、転がり軸受寿命の指標としている摩耗粒子も観察されていないことから、軸受軌道面ではフレーキングの発生はなく転がり軸受は継続使用可能と判断します。グリースのちょう度、滴点、全酸価、有機物・有機化合物の各データは良好であり、異常な発熱による劣化等は確認されませんでした。分析の結果、転がり軸受寿命の指標としている摩耗粒子が観察されていないことから、軸受軌道面ではフレーキングの発生はなく継続使用可能と判断します。また、グリースの物理的性状を示す各データは良好の範囲にあり、グリースは継続使用可能な状態にあると判断します。なお、外輪外側のハウジングとの接触部で発生した焦げ痕は、外輪とハウジング間で微小なすき間が発生し、フレッティングやクリープの発生による場合が想定されます。次回組立時にはハウジングの摩耗がないか、ベアリングのはめあいが適正になっているかについてご確認下さい。≪状態監視とパラメータ≫分析の目的および各分析のパラメータは以下の通りです。特性低下目的：グリースの分析結果から、グリースの物理的性状や劣化傾向などを確認する。全酸価JISK赤外線吸収スペクトルJISKちょう度JISK滴点JISK摩耗目的：グリース中の摩耗粒子を分析する事により、回転・摺動部の潤滑状態、摩耗劣化の程度、余寿命などを解析する。摩耗診断電子顕微鏡観察JISKX線マイクロアナリシス油中金属濃度）JISK≪分析結果≫特性低下全酸価：今回は実施していません。赤外線吸収スペクトル：良好ちょう度：今回は実施していません。滴点：今回は実施していません。摩耗摩耗診断：良好摩耗診断の結果、μm以下の鉄系摩耗粒子が比較的多く観察されました。電子顕微鏡観察・X線マイクロアナリシス：今回は実施していません。油中金属濃度：良好油中金属濃度の結果、軸受の摩耗による鉄等は検出されませんでした。油中金属濃度：良好油中金属濃度の結果、鉄が検出されました。
報告№107-6026 報告№107-0395 | 分析№107-02108 分析№107-02070 | 107-02070 | 本トライボ診断は、前回分析以降の摩耗進行状況、汚染状況を確認する。【軸受の潤滑状態】トライボ診断の結果、転がり軸受軌道面の微小領域に摩耗が僅かに発生しているものの、転がり軸受の寿命の指標となるフレーキングの発生が確認されていないことから、現在のところ、ベアリングは継続使用可能な状態にあると判断します。一方、スラスト軸受の摩耗状態は、前回に比較してSOAPの結果で、メタルの主成分である錫が減少傾向にあることから、摩耗は安定していると判断します。尚、前々回分析時点におけるメタルの平均的な摩耗深さがμmと、メタル表面粗さをsと仮定すると、メタルの摩耗は分の程度摩耗していると考えられます。現在のところ摩耗は安定していると判断できますが、起動停止などの油膜が非常に薄くなる際にメタルコンタクトが発生し、その影響で摺動面の状態が変化し、油膜が形成されにくい状況が発生することも想定されますので、定期的に分析を実施し、摩耗の進行状況を確認することを推奨します。【油の汚染状況】計数汚染度がNAS級と当社推奨の管理限界値内にあり、重量汚染度がmg/mlでした。
報告№109-09136 報告№113-00211 | 分析№109-001160 分析№113-000810 | 113-000810_date130912 | 潤滑油の劣化はないものの、油中の汚染度が高い値でした。採油条件の影響で値が高くなっていると考えられますが、異物の影響で将来的に摩耗が進行する懸念がありますので、に示す対策を推奨します。軸受は継続使用可能な状態にあると判断します。但し、銅が比較的高い値で検出されたことから、銅を使用した箇所の摩耗が懸念されます。銅を使用している箇所を速やかに特定すると同時に、次回の分析時期を短縮して再分析を実施し、摩耗進行の有無を確認することを推奨します。更油油中の汚染度が高いことから、摩耗粒子や異物等が軸受軌道面に噛み込むことによる摩耗の進行が懸念されるため、更油を推奨します。また、油槽内には汚染物が残留している可能性があるため、油槽内を清掃し、更油する新油もNAS級程度の清浄な潤滑油を更油することを推奨します。定期的な分析摩耗粒子の形態観察で、凝着摩耗、疲労摩耗が観察されたことから、今後の摩耗進行を監視するため、定期的に分析を実施することを推奨します。シリコン系のグリースや添加剤の確認シリコン系の添加剤やグリースを使用している箇所があるかについてご確認下さい。詳細はを参照下さい。オイルリングの確認D－SOAPで銅が比較的高い濃度で検出されていることから、オイルリングの摩耗が懸念されるため、状態を確認することを推奨します。詳細はを参照下さい。最適な採油方法本試料油は、機器停止中に軸受箱排油口から採油されているため、分析データが高濃度に出ていると推定されます。正確なデータによる診断を行うためにも、今後の採油は、極力運転中もしくは停止直後の油槽中層部から実施されることを推奨します。はフェログラフィーおよびSOAP／D-SOAPの結果から総合的に判断した結果、継続使用は可能ですが、今後の機器の機能を確認するためにも傾向管理が有用と考えます。フェログラフィー【定量分析：Is値】Is値は異常摩耗の早期発見パラメータのつで、摩耗程度を定量化するために用います。今回のIs値はの乗と、やや高い値でした。フェログラフィー【定性分析：摩耗粒子および摩耗形態観察】分析結果から観察された代表的な粒子は、以下の通りでした。疲労摩耗粒子・繰返し応力を受けて発生。黒錆・潤滑状態がやや厳しい凝着摩耗により発生。金属接触が厳しく、且つ、高い摩擦熱が発生していると考えられます。銅系シビア粒子・潤滑状態がやや厳しい凝着摩耗により発生。金属潤滑部が局部的に油膜切れを起していると考えられます。観察された摩耗粒子の中でも切削粒子、黒錆、銅系シビア粒子は、将来的な摩耗の進行に繋がる可能性を示唆しているため、傾向監視が必要と思われます。摩耗形態の中でも切削摩耗は摩耗進行速度が速く、転がり軸受でこの摩耗形態が発生した場合には寿命が分の程度に低下することも知られており、切削摩耗により生じた軌道面の損傷が起点となって転がり軸受の寿命となるフレーキングに進展することから傾向監視による経過監視が必要です。切削摩耗の発生原因となる混入異物が残留している場合、この異物により切削摩耗が継続して発生する可能性があります。黒錆、シビア粒子は凝着摩耗に分類されます。これらの摩耗粒子は、軸受軌道面で凝着、破断を繰り返し、この過程で生じる移着粒子が成長して摩耗粒子となります。そのため、軸受軌道面では局部的に油膜切れが発生していることを示しています。この状態が継続した場合、摩耗粒子のサイズは徐々に大型化していき、設備の損傷に至る場合がありますので、傾向監視が必要です。Iカップリング発光分光分析【SOAP／D-SOAP】検出された金属元素から発生箇所を推定すると、以下の通りでした。鉄、鉛、銅、錫、亜鉛・軸受等リン、カルシウム、アルミニウム、ケイ素、ナトリウム・外部混入異物ケイ素の検出ケイ素がppm検出されました。一般に、潤滑油中からケイ素が検出された場合の原因として、油の消泡剤として使用されるシリコン系の添加剤が検出されるフェログラフィーおよびフィルタ表面の異物観察で砂が多く観察され、これが検出されるシリコングリースをシール部に塗布している場合、このシリコングリースが潤滑油に混入して検出されるなどが挙げられますが、今回検出が比較的高濃度であることからの可能性が考えられます。については、分析結果では確認することが出来ませんので、これに関する情報があれば提供をお願いします。銅の摩耗SOAP/D-SOAPで銅が比較的高い値でした。銅を使用した箇所は、オイルリングの摩耗が考えられます。オイルリングが摩耗していた場合、潤滑油の適正なかきあげに影響が生じ、軸受軌道面の油膜切れ発生原因となることから注意が必要です。重量汚染度はmg/mlと当社推奨の管理限界値を超えていました。フィルタ表面の異物観察で金属片、鉄錆、砂等が観察されたことから、汚染度が高い要因は、摩耗と外部混入異物の影響と思われます。計数汚染度は試料量が少なかったため、実施できませんでした。水分、IR、RBOTの各データは、良好でした。粘度、全酸価は試料量が少なかったため、実施できませんでした。尚、RBOTは、新油値に比較して大きな値であり減少傾向は確認されませんでした。このことから、酸化防止剤の消耗は確認されず、この油は継続使用可能な状態にあると判断できました。
報告№109-09136 報告№112-00290 | 分析№109-001160 分析№112-001174 | 112-001174 | 潤滑油は継続使用可能な状態にあると判断します。但し、今後は障害予防を目的に以下の対策を推奨します。追加分析消泡性能が低下した場合、ギヤ歯面での油膜形成に影響が出て摩耗が進展することがありますので、フェログラフィーおよびSOAP-Tを追加して摩耗により発生する油中金属濃度や潤滑状態を確認することを推奨します。泡立ち試験泡立ち試験の結果は、-と新油値が-であるのに比較して高い値となっていたことから、消泡性能が低下していることが分かりました。今後の使用状況によっては油の酸化劣化が進行したり、ギヤ歯面およびベアリング軌道面で油膜切れが発生したりする場合があるため、消泡剤の添加による消泡性能の改善など何らかの対応が必要になると思われます。分析結果泡立ち試験の結果、消泡性能が低下していることが確認されました。粘度粘度は.mm/sと新油値mm/sに比較して、粘度変化率は-％で、当社推奨の管理限界値である±％以内にあり、良好と判断します。泡立ち試験泡立ち試験は-と新油に比較して高い値でした。水分はと当社推奨の管理限界値の以下であり、良好と判断します。酸価は.mgKOH/gと新油値.mgKOH/gに比較して高いものの、IRの結果で油劣化の兆候を示すカルボン酸の吸収が確認されていないことから、良好と判断します。
報告№105-0284 | 分析№105-01807 | 105-01807 | 粘度がmm/sと新油のmm/sに比較して、粘度変化率は+％で、処置領域にありました。現在、ISOVGからISOVGに移行しているため異常ではなく、本試料油は継続使用可能と判断します。
報告№106-0025 報告№106-0130 | 分析№106-00118 分析№106-00868 | 106-00868 | 本試料油は、ドレンから採油が行われており、その影響で汚染度が比較的高めに出ることが予想されます。但し、前回が機器停止中の採油であったものに対し、今回は運転中の採油となっており、このことを考慮して診断することとしました。分析の結果、特徴的であったのは、汚染度がNAS級からNAS級へ減少しているものの、異常摩耗の早期発見パラメータであるIs値がの乗と前回に比較して変化がない点でした。汚染度がレンジによってはやや減少していますが、これは前回の採油がドレンバルブから停止中に実施されていたのに対して、今回は運転中のドレンバルブから実施されたため、採油のタイミングによる影響を受けた可能性が高いと思われました。前回の汚染度は、NAS級となっていましたが、これは～μmレンジの粒子数が多かったためであり、分析データからこのサイズの汚染粒子は、外部から混入した砂や鉄錆であったものと思われます。今回データの汚染度は、前回データに比較してやや改善されているように見えますが、これは前回の採油により採油口付近の異物が排除されたためと思われます。今回データが前回データよりやや改善されているのは、本機の潤滑状態が前回から今回にかけて摩耗が安定していたことを示すものです。これらのことは、異常摩耗の早期発見パラメータであるフェログラフィーのIs値が前回同様にの乗領域にあり良好の範囲にあったこと計数汚染度が前回のNAS級からNAS級に改善されたこと以上のことから判断しました。尚、採油時の機器の運転状態により、計数汚染度に差異が確認されています。今後の採油は、毎回機器運転中の採油に実施されることを併せて推奨します。
報告№108-5071 報告№111-00598 | 分析№108-02721 分析№111-002803 | 111-002803 | 潤滑油は継続使用可能な状態にあると判断します。但し、消泡性能が低下していることから、以下の対策を推奨します。追加分析消泡性能が低下した場合、ギヤ歯面での油膜形成に影響が出て摩耗が進展することがありますので、フェログラフィーおよびSOAP-Tを追加して摩耗により発生する油中金属濃度や潤滑状態を確認することを推奨します。泡立ち試験泡立ち試験の結果は、一般的には消泡性能が低下していると判断できる値の-でしたが、前回同様に新油値の-であるのに比較して高い値であったことから、消泡性能が低下していることが分かりました。今後の使用状況によっては油の酸化劣化が進行したり、ギヤ歯面およびベアリング軌道面で油膜切れが発生したりする場合があるため、消泡剤の添加による消泡性能の改善など何らかの対応が必要になると思われます。分析結果泡立ち試験の結果、消泡性能が低下していました。粘度粘度は.mm/sと新油値mm/sに比較して、粘度変化率は-％で、当社推奨の管理限界値である±％以内にあり、良好と判断します。泡立ち試験泡立ち試験は-と新油値に比較して高い値でした。水分はppmと当社推奨の管理限界値の以下であり、良好と判断します。全酸価全酸価は.mgKOH/gと新油値.mgKOH/gに比較して高いものの、IRの結果で油劣化の兆候を示すカルボン酸の吸収が確認されていないことから、良好と判断します。
報告№107-4543 報告№107-4543 | 分析№107-02132 分析№107-02152 | 107-02152 | トライボ診断の結果、全てのデータが良好であることから、この油は継続使用可能と判断します。は良好と判断します。粘度は良好。粘度は.mm/sと新油値mm/sに比較して、粘度変化率は-％で、当社推奨の管理限界値である±％以内にあり、良好と判断します。粘度はmm/sでした。粘度はmm/sでした。粘度指数はでした。粘度指数はでした。水分は良好。水分は.ppmと当社推奨の管理限界値の以下であり、良好と判断します。全酸価は良好。全酸価はmgKOH/gと新油値mgKOH/g以内であり、良好と判断します。
報告№109-09061 報告№109-09061 | 分析№109-000626 分析№109-000626 | 109-000626 | 、汚染度、軸受の潤滑状態を確認する。今回の採油は、対象設備の停止中に排油口から実施しているため、別紙油中粒子の沈降の影響に示すように、沈降の影響を受けて分析データが高濃度に出る可能性があります。今回の分析は、以上のことを踏まえて結果を検討します。汚染度および軸受の潤滑状態分析の結果、異常摩耗の早期発見パラメータであるフェログラフィーのIs値がの乗と本軸受は継続使用可能な範囲にありますが、確認された摩耗粒子の形態に注意が必要な点が確認されました。摩耗粒子の形態観察で観察された粒子は、異物の噛み込みにより発生する切削粒子、金属接触が厳しい場合に発生するシビア粒子、局部的に高圧・高温となる場合に発生するフリクションポリマでしたが、中でも切削摩耗は、異物が混入していない状態に比較して摩耗進行速度が速いことから、今後の管理には注意が必要です。転がり軸受で切削摩耗が発生した場合、切削摩耗により生じた軌道面の損傷が起点となって転がり軸受の寿命となるフレーキングに進展し、寿命が分の程度に低下することも知られていることから、再度分析を実施し摩耗の進行状況を確認することを推奨します。ミリポアフィルタの表面観察で、鉄錆、砂等が観察されていることと、D－SOAPで鉄が検出されたことから、汚染度が高い要因は、摩耗粒子と外部混入異物の影響と考えられます。今後、転がり軸受の寿命の指標となるフレーキングに進展することが懸念されるため、再度分析を実施し、摩耗の進行状況を確認されることを推奨します。再分析の時期を理論的に求めたところ、最短で約時間となります。この時間は、油中汚染物が均一になるために必要とする時間であり、この時間を経過すれば、再分析の結果から状態の傾向を確認することが可能となります。そのため、試運転などで数時間の運転が可能であれば、より的確に状況が確認できますので再分析を推奨します。フリクションポリマフリクションポリマは、タービン油が軸受摺動面で高圧下に押し込められ、高圧状態になると同時に、圧縮熱も発生して高温状態にもなり、その結果、潤滑油が重合して発生することが知られています。そのため、高温高圧状態が継続した場合、潤滑油は劣化する場合がありますので、定期的な分析による確認が必要です。を示す粘度、水分、全酸価、IR、RBOTの各データは良好の範囲にあることから、この油は継続使用可能と判断します。
報告№108-5071 報告№110-00727 | 分析№108-02721 分析№110-003393 | 110-003393 | 潤滑油は粘度の低下と消泡性能の低下が確認されており、摩耗が発生する可能性がありますので、以下の対策を推奨します。更油の検討粘度が低下していたことから、今後適正な粘度範囲で使用していない場合、ギヤ歯面やベアリング軌道面で油膜切れが発生し、摩耗が進行することが懸念されるため、更油の検討を推奨します。追加分析消泡性能が低下した場合、ギヤ歯面での油膜形成に影響が出て摩耗の発生が進展することがあります。今後は消泡性能低下の影響により摩耗が進展する可能性がありますので、フェログラフィーおよびSOAPを追加することを推奨します。分析結果粘度は低下していました。泡立ち試験の結果、消泡性能が低下していることが確認されました。粘度粘度はmm/sと新油値mm/sに比較して、粘度変化率は-％で、当社推奨の管理限界値である±％以内にあり、良好と判断します。泡立ち試験泡立ち試験は-と新油に比較して高い値でした。水分はと当社推奨の管理限界値の以下であり、良好と判断します。全酸価全酸価はmgKOH/gと新油値mgKOH/g以下であり、良好と判断します。
報告№109-09587 報告№109-09587 | 分析№109-003625 分析№109-003625 | 109-003625 | ・摩耗状態前回に比較してSOAP／D－SOAPの結果、鉄および錫濃度に変化はなく、異常摩耗の早期発見パラメータであるフェログラフィーのIs値も.と良好の範囲にありました。摩耗粒子の形態観察で外部から混入したと思われる鉄錆、砂等が観察されました。・汚染度計数汚染度がNAS級から等級に変化はなく、当社推奨の管理限界値内にありましたが、μm以上の大型の粒子が多いことが分かりました。μm以上の大型の粒子数が多い要因は、外部混入異物の影響と思われます。・粘度、水分、全酸価、IRの各データは良好でした。潤滑油および軸受は継続使用可能な状態にあると判断します。外部混入異物が比較的多く観察されていますが、現在のところ摩耗への影響はありません。今後も定期的に分析を実施し、摩耗発生の有無をチェックされることを推奨します。は良好と判断します。粘度は良好と判断します。粘度はmm/sと新油値mm/sに比較して、粘度変化率は-％で、当社推奨の管理限界値である±％以内にあり、良好と判断します。水分は良好と判断します。水分はppmと当社推奨の管理限界値の以下であり、良好と判断します。全酸価は良好と判断します。全酸価は.mgKOH/gと新油値に比較してやや高い値を示しているものの、IRの結果で油劣化の兆候を示すカルボン酸が確認されていないことから良好と判断します。IRの結果、良好と判断します。IRの結果、油劣化の兆候を示すカルボン酸の吸収が確認されていないことから、良好と判断します。RBOTの結果、良好と判断します。RBOTはminと当社推奨の管理限界値のmin以上であり、良好と判断します。は良好と判断します。計数汚染度は良好と判断します。計数汚染度はNAS級と当社推奨の管理限界値のNAS級以内であり、良好と判断します。重量汚染度は良好と判断します。重量汚染度は.mg/mlと当社推奨の管理限界値のmg/ml以内であり、良好と判断します。機器の潤滑状態機器の潤滑状態は正常と判断します。SOAPの結果は良好です。SOAPの結果、油の添加剤成分であるリンがppm、外部から混入したと思われる亜鉛、ケイ素が共にppm検出されました。軸受の摩耗を示す錫は検出されていないことから、良好と判断します。D－SOAPの結果は良好です。D－SOAPの結果、外部から混入したカルシウム、ナトリウムが共に検出されました。軸受の摩耗を示す錫は検出されていないことから、良好と判断します。フェログラフィーの結果は良好です。異常摩耗の早期発見パラメータであるフェログラフィーのIs値が.と良好の範囲にあり、潤滑状態は正常と判断します。
報告№109-09136 報告№112-00171 | 分析№109-001160 分析№112-000702 | 112-000702 | 潤滑油および軸受は継続使用可能な状態にあると判断します。前回に比較してSOAP／D－SOAPの結果で、鉄および錫濃度に変化はありませんでした。Is値は異常摩耗の早期発見パラメータのつで、摩耗粒子を定量化するために用います。前回に比較してIs値は.から×のマイナス乗と良好の範囲にあり、潤滑状態は正常と判断できます。前回に比較して計数汚染度はNAS級からNAS級にランク低下し、良好でした。．前回同様に粘度、水分、酸価、IR、RBOTの各データは良好でした。分析結果は良好と判断します。粘度粘度はmm/sと新油値mm/sに比較して粘度変化率は-.％となり、当社推奨の管理限界値である±％以内にあるため、良好と判断します。水分はppmと当社推奨の管理限界値の以下であり、良好と判断します。酸価は.mgKOH/gと新油値.mgKOHに比較して高い値であるものの、IRの結果で油劣化の兆候を示すカルボン酸の吸収が確認されていないことから、良好と判断します。IRIRの結果、油劣化の兆候を示すカルボン酸の吸収が確認されていないことから、良好と判断します。RBOTRBOTはminと当社推奨の管理限界値のmin以上であり、良好と判断します。は良好と判断します。計数汚染度計数汚染度はNAS級と当社推奨の管理限界値のNAS級以内であり、良好と判断します。重量汚染度は.mg/mlと当社推奨の管理限界値のmg/ml以内であり、良好と判断します。は正常と判断します。SOAPSOAPの結果、油の添加剤成分であるリンがppm検出されました。軸受の摩耗を示す錫が検出されていないことから、良好と判断します。D－SOAPD－SOAPの結果、外部から混入したと思われるナトリウムが検出されました。軸受の摩耗を示す錫が検出されていないことから、良好と判断します。フェログラフィー異常摩耗の早期発見パラメータであるフェログラフィーのIs値が×のマイナス乗と良好の範囲にあり、潤滑状態は正常と判断します。
報告№102-6169 | 分析№102-03223 | 102-03223 | 回目の初期試験を実施した結果、摩耗粒子形態観察で、外部から混入した鉄錆、砂がやや多く見られました。混入による影響は、直ちにないと思われますが、これらの異物が軸受摺動面に噛み込み摩耗が進行する場合があるため、ヶ月後に精点Bを実施し、摩耗の進行状況を確認されることを推奨します。これらのことは、異常摩耗の早期発見パラメータであるIs値が、と良好の範囲にあるものの、摩耗粒子形態観察で、外部から混入した鉄錆、砂がやや多く見られたことから判断します。
報告№106-0227 報告№106-0364 | 分析№106-01279 分析№106-01939 | 106-01939 | 粘度がmm/sと新油のmm/sに比較して、粘度変化率は+％で、やや不良領域にありました。現在、ISOVGからISOVGに移行しているため異常ではなく、本試料油は継続使用可能と判断します。
報告№109-09136 報告№110-00189 | 分析№109-001160 分析№110-000743 | 110-000743 | ・摩耗状態潤滑油中からはSOAPで鉄、銅、クロム、ニッケル、錫、D－SOAPで鉄が検出されました。検出された金属は、粒子観察の結果から潤滑状態が正常な場合に発生するマイルド摩耗粒子であったことから、潤滑部では潤滑状態が正常な状態で発生するマイルド摩耗が発生していることが分かりました。この摩耗状態は、異常摩耗の早期発見パラメータであるフェログラフィーのIs値であらわされますが、Is値がの乗と良好の範囲にあることから、潤滑状態は正常な状態にあると思われます。・銅を使用した箇所の溶出・摩耗銅を使用した部分の溶出・摩耗が発生しています。亜鉛系添加剤を使用している潤滑油で銅が検出される場合、潤滑系統内でこれらの金属が亜鉛系添加剤の影響により溶出することが知られています。今回の検出は、この溶出と、摺動面の摩耗との双方によるものと考えられます。今後、別紙鉱油の酸化に対する金属触媒の影響に示すように濃度の増加に伴い酸化速度が速まる可能性があります。・汚染度前回同様に計数汚染度はNAS級から変化はなく、良好でした。・前回同様に粘度、水分、全酸価、IRの各データは良好でした。潤滑油および対象設備は継続使用可能な状態にあるものの、以下の対策が必要です。今後、潤滑油の劣化および摩耗の進行を監視するため、これまで同様定期的に分析を実施することを推奨します。
報告№109-09136 | 分析№109-001160 | 112-003295 | 定期点検後から約ヶ月使用した本試料は、汚染されていたものの、潤滑油の劣化はないことから、継続使用可能と判断します。対象設備は継続使用可能な状態にあると判断します。但し、将来的な摩耗進行の有無を確認するためにも傾向監視を継続することが有効です。定期的な分析定期的な分析を実施することにより、データの変化から異常の兆候を早期に発見することが可能となります。今後懸念される切削摩耗、凝着摩耗の進行を監視するため、定期的に分析を実施することを推奨します。対象設備の摩耗状態フェログラフィーおよびSOAP/D-SOAPのデータから総合的に解析した結果、対象設備は健全であり、継続使用可能と評価できますが、引続き対象設備の機能が保持されていることを確認するためにも、潤滑油診断による傾向管理が有用と考えます。フェログラフィー【定量分析：Is値】Is値は異常摩耗の早期発見パラメータのつで、摩耗程度を定量化するために用います。今回のIs値はの乗と、やや高い値でした。フェログラフィー【定性分析：摩耗粒子および摩耗形態観察】分析結果から比較的多く観察された摩耗粒子は、以下の通りでした。正常な摩耗粒子・潤滑状態が正常なマイルド摩耗により発生。切削粒子・異物や金属表面の微小突起による切削摩耗により発生。黒錆・潤滑状態がやや厳しい凝着摩耗により発生。金属接触が厳しく、且つ、高い摩擦熱が発生していると考えられます。フリクションポリマ・局部的に高圧・高温となる場合に発生。観察された摩耗粒子の中でも、切削粒子黒錆は、注意が必要です。切削摩耗は、他の摩耗形態に比較して摩耗進行速度が速く注意が必要で、定期的なトライボ診断による状態監視が必要と考えます。切削摩耗の原因となる混入異物が残留している場合、この異物により切削摩耗が継続して発生する可能性があります。切削摩耗の発生原因となる混入異物が残留している場合、この異物により切削摩耗が継続して発生する可能性があります。黒錆は、凝着摩耗に分類されます。この摩耗粒子は、摺動面で凝着、破断を繰り返し、この過程で生じる移着粒子が成長して摩耗粒子となります。そのため、摺動面では局部的に油膜切れが発生していることを示しています。この状態が継続した場合、摩耗粒子のサイズは徐々に大型化していき、最終的には軸受の損傷に至る場合があります。Iカップリング発光分光分析【SOAP/D-SOAP】検出された金属元素から発生箇所を推定すると、以下の通りでした。鉄、鉛、錫・軸受等リン、亜鉛、カルシウム・添加剤ナトリウム・外部混入異物計数汚染度はNAS級以上と、汚染されていました。フィルタ表面の異物観察で金属片、鉄錆、砂等が観察されたことから、汚染度が高い要因は、摩耗と外部混入異物の影響と思われます。粘度、水分、酸価、IR、塩基価の各データは良好でした。
報告№109-09136 報告№114-00042 | 分析№109-001160 分析№114-000105 | 114-000105 | 潤滑油および対象設備は継続使用可能と判断します。但し、計数汚染度が前回から約ヶ月でランク上昇していることから、このまま汚染度が上昇した場合、当社推奨の管理限界値のNAS級に到達するのは年月と予測されます。次回の分析は、ヶ月以内に実施し、汚染度を確認することを推奨します。異常摩耗の早期発見のパラメータであるIs値は、前回の-レベルからレベルに上昇しているものの、正常です。また、異常摩耗の兆候を示す摩耗粒子が顕著に観察されなかったことから、は良好と判断します。計数汚染度は、前回に比較してNAS級からNAS級にランク上昇しているものの当社推奨の管理限界値以下であり、重量汚染度は.mg/mlから.mg/mlに減少し、共に良好です。．IRは、前回同様に良好です。尚、IRの結果でcm-付近に吸収ピークが確認されましたが、年月に投与されたTS-の影響であり、異常ではありません。
報告№109-09249 報告№111-00162 | 分析№109-001747 分析№111-000898 | 111-000898 | 潤滑油は継続使用可能な状態にあるものの、サイクロ減速機内の摩耗の進行が確認されたため、以下の対策を推奨します。摩耗の進行を監視するため、再分析を実施し、摩耗の進行状況を確認することを推奨します。フェログラフィー異常摩耗の早期発見パラメータとして摩耗粒子を定量化して評価するフェログラフィーのIs値は、潤滑状態がやや厳しいの乗でした。摩耗粒子の形態で比較的多く観察された粒子は、潤滑状態が正常な場合に発生する摩耗粒子、局部的に高圧・高温となる場合に発生するフリクションポリマでした。これらの摩耗粒子が観察された場合、潤滑部で発生している摩耗形態は、正常なマイルド摩耗であり、そして局部的ではあるものの高圧・高温の箇所が発生していることも分かります。フリクションポリマは、潤滑油がギヤ歯面に押し込められ高圧状態になると同時に、圧縮熱により高温状態になった結果、基油自身が重合反応を起こし生成することが知られています。そのため、高圧高温状態の解消がなされなければ、潤滑油の劣化が進行し、粘度上昇に因る潤滑異常に進展する場合があります。Iカップリング発光分光分析供試のギヤ油を分析した結果、検出された金属は油中金属元素の結果表に示すように、鉄、鉛、銅、クロム、ニッケル、錫、リン、亜鉛、カルシウム、バリウム、アルミニウム、ケイ素、ナトリウムでした。これら検出された金属元素から発生箇所を推定すると、鉄、鉛、銅、クロム、ニッケル、錫・ギヤ・軸受等リン・オイル添加剤亜鉛、カルシウム、バリウム、アルミニウム、ケイ素、ナトリウム・外部混入異物であると思われます。このうち、機械部品が摩耗したと思われる元素はのグループです。汚染粒子数は当社推奨の管理限界値を超えていました。フィルタ表面の異物観察で表面が茶褐色で金属片、鉄錆、砂等が観察されたことから、汚染度が高い要因は、摩耗とスラッジ、そして外部混入異物の影響と思われます。粘度、全酸価、酸化安定度、有機物・有機化合物の各データは良好でした。分析結果特性低下特性低下に係るパラメータの分析結果は良好と判断します。粘度粘度はmm/sと新油値.mm/sに対する粘度変化率は+.％で、当社推奨の管理限界値である±％以内にあり、良好と判断します。全酸価添加タービン油の全酸価は、油メーカによって初期値が違うため統一した管理基準を設定するのが困難であることから、当社では管理限界値を設定しておらず、新油分析値との比較及び他の分析項目の結果より全酸価の状態判断を行います。その結果、全酸価は.mgKOH/gと新油値.mgKOH/gに比較して若干高くなっていますが、IRチャートに示すように劣化の兆候として現れるカルボン酸などの有機物・有機化合物の発生が確認されていないことから、良好と判断します。酸化安定度酸化安定度はminであり、当社推奨の管理限界値のmin以上であることから良好と判断します。有機物・有機化合物有機物・有機化合物は、IRチャートによる新油分析値との比較の結果、cm-付近に劣化の兆候を示すカルボン酸の吸収が確認されていないことから、良好と判断します。色相はLであり、新油値のLに比較して大きな変化はないことから、良好と判断します。汚染に係るパラメータの分析結果は、汚染粒子数は当社推奨の管理限界値を超えていました。水分はppmであり、当社推奨の管理限界値の以下であることから良好と判断します。汚染粒子数はNAS級以上であり、当社推奨の管理限界値のNAS級を超えていました。汚染度物重量はmg/mlでした。摩耗フェログラフィーによる摩耗粒子の観察の結果、潤滑状態が正常な場合に発生する摩耗粒子、局部的に高圧・高温となる場合に発生するフリクションポリマが比較的多く観察されました。異常摩耗の早期発見パラメータであるフェログラフィーのIs値がの乗とやや高く、摩耗粒子の形態観察の結果、潤滑状態が正常な場合に発生する摩耗粒子、局部的に高圧・高温となる場合に発生するフリクションポリマが比較的多く観察されました。金属濃度SOAP法により金属濃度を測定した結果、潤滑箇所で発生する金属接触によって検出される鉄がppm、鉛がppm、銅がppm、ニッケルがppm、錫がppm、油の添加剤成分であるリンがppm、外部から混入したと思われる亜鉛がppm、アルミニウムがppm、ケイ素がppm、ナトリウムがppm検出されました。金属濃度酸溶解法により金属濃度を測定した結果、潤滑箇所で発生する金属接触によって検出される鉄がppm、鉛がppm、銅が、錫が、油の添加剤成分であるリンが、外部から混入したと思われる亜鉛が、カルシウムが、バリウムが、アルミニウム、ナトリウムが検出されました。
報告№109-09136 報告№111-00149 | 分析№109-001160 分析№111-000742 | 111-000742 | 更油からの使用時間をもとに潤滑油の余寿命を評価したところ、現在のところ良好な範囲にありますが、今後継続使用した場合、約ヶ月後には当社推奨の管理限界値に到達することが予測されたため、早めに更油を実施することを推奨します。酸化安定度はminであり、当社推奨の管理限界値のmin以上となっていますが、継続使用する場合は余寿命を把握する必要があります。
報告№109-09136 報告№112-00527 | 分析№109-001160 分析№112-002169 | 112-002169 | 濾過前の試料油を分析した結果、メタルの主成分である錫がSOAPでppm、D-SOAPで検出されました。ガイドメタルの摩耗ガイドメタルの主成分である錫が検出されたことから、軸受メタルの一部に摩耗が発生していると推定されます。現状では、樹脂軸受であるスラストメタルの摩耗は確認されていないものの、今後、ガイドメタルで発生した摩耗粒子が柔らかい樹脂軸受に埋め込まれて、ランナー側が摩耗することが懸念されます。これらの障害発生に対する弊害を勘案の上、ヶ月後にトライボ診断を実施し、摩耗の進行状況を確認することを推奨します。尚、RBOTが前回に比較し、min増加していました。RBOTが増加した理由は、更油、補給を実施した仮設タンクで他の軸受油と混合して濾過を実施した濾過機配管内や仮設タンクなどに油が残留していた以上のことが考えられます。お客様の情報からは～のいずれにも該当せず、原因を特定するのは困難でした。但し、今回の分析結果で、酸価および粘度の各データに大きな変化はなく、異種油の混入などは確認されていないため、本試料油は継続使用可能な状態にあります。今後は、今回のRBOT値を基に潤滑油の寿命を評価します。
報告№109-09136 報告№111-00647 | 分析№109-001160 分析№111-003255 | 111-003255 | 潤滑油は継続使用可能な状態にあると判断します。前回同様に粘度、全酸価、IR、RBOTの各データは良好でした。油の余寿命は、使用油の使用期間または使用時間が不明であったため、ご依頼の油の余寿命に関する検討は行えませんでした。但し、分析の結果で新油値がminであったことから、使用期間を仮にヶ月間と仮定すれば余寿命は十二分にあると言えます。可能であれば、使用期間、あるいは使用時間の情報をご提供下さい。前回同様に水分は良好でした。
報告№108-8028 報告№108-8028 | 分析№108-03823 分析№108-03823 | 108-03823 | トライボ診断を実施し、汚染度、潤滑状態を確認する。分析の結果、前回に比較して計数汚染度がランク増加し、SOAPの鉄濃度が増加傾向にありました。摩耗粒子診断で異常摩耗の早期発見パラメータであるIs値がの乗とやや高く、金属接触が厳しい場合に発生するシビア粒子が多く観察されました。現在の所、継続使用可能な状態にあると判断できます。今後も定期的な分析により摩耗の進行状況を確認されることを推奨します。これらのことは、前回に比較して計数汚染度はランク増加し、SOAPの鉄濃度が増加したこと摩耗粒子診断の結果、異常摩耗の早期発見パラメータであるIs値がの乗とやや高く、油膜切れにより発生するシビア粒子が多く観察されたこと以上のことから判断しています。計数汚染度は良好と判断します。計数汚染度は良好と判断します。計数汚染度はNAS級と当社推奨の管理限界値のNAS級以内にあり、良好と判断します。重量汚染度はmg/mlとなっています。重量汚染度はmg/mlとなっています。機器の潤滑状態摩耗粒子診断の結果、金属接触が厳しい場合に発生するシビア粒子が多く観察されています。SOAPによる油中金属濃度の結果、が検出されています。SOAPによる油中金属濃度の結果、鉄、ニッケル、油の添加剤成分であるリン、亜鉛、カルシウムが検出されています。SOAPによる油中金属濃度の結果、鉄が検出されています。SOAPによる油中金属濃度の結果、鉄、油の添加剤成分であるリン、亜鉛、カルシウム、外部から混入したと思われるナトリウムが検出されています。摩耗粒子診断の結果、金属接触が厳しい場合に発生するシビア粒子が多く観察されています。摩耗粒子診断の結果、異常摩耗の早期発見パラメータであるIs値がの乗とやや高く、金属接触が厳しい場合に発生するシビア粒子が多く観察されています。
報告№108-6013 報告№108-0119 | 分析№108-00576 分析№108-00681 | 108-00681 | 汚染度を確認する。分析の結果、計数汚染度がNAS級とやや高い値でした。フィルタ表面の異物観察で鉄錆、砂等の外部混入異物が多く観察されました。今回の採油は対象設備の停止中に排油口から採油を実施しているため、観察されたこれらの異物は、排油口配管内部に残留していた汚染物の可能性が考えられました。汚染度が管理限界値に到達した場合、軸受摺動面および軌道面に異物が噛み込み切削摩耗に進展することが懸念されます。切削摩耗は、異物が混入していない状態に比較して、摩耗進行速度が速く注意が必要です。運転を行うには、油槽内を清浄な潤滑油等で洗浄し、汚染度を清浄な状態にすることが大切です。
報告№109-09136 報告№112-00692 | 分析№109-001160 分析№112-003210 | 112-003210 | 油の劣化は確認されていないものの、汚染度がやや高いことから、以下の対策を推奨します。対象設備は継続使用可能な状態にあると判断します。但し、将来的な摩耗進行の有無を確認するためにも傾向監視を継続することが有効です。定期的な分析および分析周期の検討定期的に分析を実施することにより、データの変化から異常の兆候を早期に発見することが可能となります。また、今回は対象設備の初回分析であるため、あと最低でも回分析を実施し、分析データの変化から今後の分析周期を検討することを推奨します。はフェログラフィーおよびSOAP／D-SOAPの結果から総合的に判断した結果、継続使用は可能ですが、機器の機能を保持するためにも傾向管理が有用と考えます。フェログラフィー【定量分析：Is値】Is値は異常摩耗の早期発見パラメータのつで、摩耗程度を定量化するために用います。今回のIs値はの乗と低い値でした。フェログラフィー【定性分析：摩耗粒子および摩耗形態観察】分析結果から比較的多く観察された摩耗粒子は、以下の通りでした。シビア粒子・潤滑状態がやや厳しい凝着摩耗により発生。疲労摩耗粒子・繰返し応力を受けて発生。観察された摩耗粒子の中でもシビア粒子は、注意が必要です。シビア粒子は、凝着摩耗に分類されます。この摩耗粒子は、摺動面で凝着、破断を繰り返し、この過程で生じる移着粒子が成長して摩耗粒子となります。そのため、摺動面では局部的に油膜切れが発生していることを示しています。この状態が継続した場合、摩耗粒子のサイズは徐々に大型化していき、設備の損傷に至る場合がありますので、傾向監視が必要です。Iカップリング発光分光分析【SOAP／D-SOAP】検出された金属元素から発生箇所を推定すると、以下の通りでした。鉄、銅、ニッケル・ギヤ、軸受等リン、亜鉛・添加剤カルシウム、バリウム、ケイ素、ナトリウム・外部混入異物銅を使用した箇所の溶出・摩耗SOAPの結果、銅がppm検出されたことから、銅を使用した箇所の溶出・摩耗が発生していると推定されます。亜鉛系添加剤を使用している潤滑油で銅が検出される場合、潤滑系統内でこれらの金属が亜鉛系添加剤の影響により溶出することが知られています。今回の検出は、この溶出と摩耗との双方によるものと考えられます。今後、別紙鉱油の酸化に対する金属触媒の影響に示すように濃度の増加に伴い酸化速度が速まる可能性があります。計数汚染度は、NAS級と当社推奨の管理限界値以下であるものの、やや高い値でした。フィルタ表面の異物観察で金属片、鉄錆、砂等が観察されたことから、汚染度が高い要因は、摩耗と外部混入異物の影響と思われます。粘度、水分、酸価、IR、RBOTの各データは良好でした。
報告№109-09136 報告№114-00132 | 分析№109-001160 分析№114-000408 | 114-000408 | は良好の範囲にあるものの、計数汚染度がNAS級と当社推奨の管理限界値に到達しています。今後、油中の汚染物が軸受摺動面に噛み込み摩耗が進行することが懸念されるため、注意が必要です。軸受は継続使用可能な状態にあると判断します。但し、今後の摩耗推移を確認するためにも傾向監視を継続することが有効です。濾過今後、油中の汚染物が軸受摺動面に噛み込み摩耗が進行することが懸念されるため、濾過を推奨します。あと回分析を実施今後、あと回分析を実施し、摩耗が安定するか、或いは、異常摩耗に進展するかを確認することを推奨します。Is値は異常摩耗の早期発見パラメータのつで、摩耗程度を定量化するために用います。Is値は×とやや高い値です。フェログラフィーで観察された代表的な粒子は、以下の通りです。黒錆・潤滑状態がやや厳しい凝着摩耗により発生。局部的な厳しい金属接触と高い摩擦熱が発生していたことを示します。黒錆は、摩擦面が将来的に異常摩耗へ進展する可能性を示唆しているため、傾向監視が有用と思われます。詳細は、別紙傾向監視が必要な摩耗粒子をご覧ください。一方、D-SOAPの結果、銅が検出されています。オイルリングと主軸間、またはオイルリングと軸受台金側面との間で摩耗が発生していると考えられます。このような場合、オイルリングと主軸の間で摩擦が低下したり、台金との摩擦が増大するなどの影響でオイルリングが円滑に回転し難い状況が発生します。その結果、潤滑油のかき揚げ量が減少し、軸受摺動面で油膜切れを引き起こす可能性があります。計数汚染度はNAS級と当社推奨の管理限界値に到達しています。フィルタグラムで銅合金、鉄錆、砂等が観察されていることから、汚染度が高い要因は、摩耗と外部混入異物の影響と思われます。粘度、水分、酸価、IR、RBOTの各データは良好です。
報告№108-5071 報告№110-00233 | 分析№108-02721 分析№110-000889 | 110-000889 | 前回同様にを示す粘度、水分、全酸価、IRの各データは良好でした。泡立ち試験の結果は、-と新油値が-であるのに比較して高い値となっていたことから、消泡性能が低下していることが分かりました。今後の使用状況によっては油の酸化劣化が進行したり、ギヤ歯面およびベアリング軌道面で油膜切れが発生したりする場合があるため、消泡剤の添加による消泡性能の改善など何らかの対応が必要になると思われます。潤滑油は継続使用可能な状態にあるものの、今後は障害予防を目的に以下の対策を推奨します。消泡性能が低下した場合、ギヤ歯面での油膜形成に影響が出て摩耗の発生が進展することがあります。今後は消泡性能低下の影響により摩耗が進展する可能性がありますので、フェログラフィーおよびSOAPを追加するとともに、分析周期を短縮して傾向監視を強化することを推奨します。泡立ち試験の結果、消泡性能が低下していることが確認されました。粘度粘度はmm/sと新油値mm/sに比較して、粘度変化率は+.％で、当社推奨の管理限界値である±％以内にあり、良好と判断します。泡立ち試験泡立ち試験は-と新油に比較して高い値でした。水分はppmと当社推奨の管理限界値の以下であり、良好と判断します。全酸価全酸価は.mgKOH/gと新油値.mgKOH/gに比較して高いものの、IRの結果で油劣化の兆候を示すカルボン酸の吸収が確認されていないことから、良好と判断します。IRIRの結果、新油スペクトルに比較して変化はなく、且つ、油劣化の兆候を示すカルボン酸の吸収が確認されていないことから、良好と判断します。
報告№103-6132 報告№103-6132 | 分析№103-02415 分析№103-02415 | 103-02415 | 分析の結果、前回の濾過後に比較して、計数汚染度はNAS級と等級に変化はなく非常に良好で、重量汚染度は.mg/mlからmg/mlに上昇しているものの良好でした。一方、フェログラフィーの結果から、異常摩耗の早期発見のパラメータであるIsが、.と非常に良好の潤滑状態でしたが、摩耗粒子にはホワイトメタルが多く観察されました。SOAP／D－SOAPでもメタルの主成分である錫が多く検出されています。このように、計数汚染度が良好な範囲であって、重量汚染度が上昇し、加えて、メタル主成分の錫が多く検出しているような場合、軸受摺動面から発生した摩耗粒子は計数汚染度の測定範囲外であるμm未満の粒子が多く発生していると推定できます。μm未満の摩耗粒子が発生する原因は、主機起動及び停止時などの回転速度の遅い場合と考えられます。年月日～年月日までに発生した累積錫濃度はppmとなり、累積濃度と油量Lからメタルの摩耗深さを計算により求めると、以下に示すようになります。錫の この計算結果から、平均的な摩耗深さは、前回のμmからさらにμm増加しμmとなり、メタル表面の粗さをsとすると、鏡面状態になっていたことが判断できます。前回から今回までの約ヶ月間で更に摩耗が進行した事が確認されました。但し、今回採油後にオーバーホールを実施していますので、本データは参考値とお考え下さい。尚、発生したこれらの摩耗粒子は濾過により、清浄に出来ますので、濾過圧力kgf/cm以下で濾過することで潤滑油はそのまま使用できると考えます。
報告№106-4500 報告№106-4518 | 分析№106-00057 分析№106-00383 本サンプルの採油は、油タンク給油口と同様に停止後１週間経過しています。採油は、油圧配管に残留していた油を廃油しながら、その一部を採油しました。 | 106-00383 | 油圧ポンプで動作不良が発生した。油圧ポンプで動作不良が発生した油の性状および汚染度を確認する。したがいまして、油の循環が停止した状態の汚染状態がある程度保持されていると判断し分析を実施しました。分析の結果、計数汚染度を除く項目は良好でした。計数汚染度が油タンクのNAS級に比較して、今回もNAS級と等級に変化はなかったものの、各レンジの粒子数が増加し、～μmレンジが前回の倍、～μmレンジが倍、～μmレンジが倍、～μmレンジが倍、μm以上のレンジが倍になっていました。これらの増加割合から、～μmレンジの増加割合に比較してμm以上の各レンジの方がやや大きくなっていることがわかりました。このような粒子の変化は、測定した粒子のほとんどが摩耗粒子であると仮定すると摩耗が厳しくなりつつあることが推定できます。以上のことから、これらの汚染物の内容を確認するためにフェログラフィー、SOAP／D－SOAPを追加分析し、摩耗の発生状況を確認することを推奨します。
報告№108-5071 報告№111-00598 | 分析№108-02721 分析№111-002799 | 111-002799 | 潤滑油は継続使用可能な状態にあると判断します。但し、消泡性能が低下していることから、以下の対策を推奨します。追加分析消泡性能が低下した場合、ギヤ歯面での油膜形成に影響が出て摩耗が進展することがありますので、フェログラフィーおよびSOAP-Tを追加して摩耗により発生する油中金属濃度や潤滑状態を確認することを推奨します。泡立ち試験泡立ち試験の結果は、一般的には消泡性能が低下していると判断できる値の-でしたが、前回同様に新油値の-であるのに比較して高い値であったことから、消泡性能が低下していることが分かりました。今後の使用状況によっては油の酸化劣化が進行したり、ギヤ歯面およびベアリング軌道面で油膜切れが発生したりする場合があるため、消泡剤の添加による消泡性能の改善など何らかの対応が必要になると思われます。分析結果泡立ち試験の結果、消泡性能が低下していました。粘度粘度は.mm/sと新油値mm/sに比較して、粘度変化率は-％で、当社推奨の管理限界値である±％以内にあり、良好と判断します。泡立ち試験泡立ち試験は-と新油値に比較して高い値でした。水分はppmと当社推奨の管理限界値の以下であり、良好と判断します。全酸価全酸価は.mgKOH/gと新油値.mgKOH/gに比較して高いものの、IRの結果で油劣化の兆候を示すカルボン酸の吸収が確認されていないことから、良好と判断します。
報告№106-0227 報告№106-4566 | 分析№106-01279 分析№106-01943 | 106-01943 | 分析の結果、粘度が.mm/sと前回に比較して、％増加していることが確認されました。また、全酸価が.mgKOH/gと当社推奨の管理限界値を超え、IRで油劣化の兆候を示すカルボン酸の吸収が確認されたことから、本試料油は油が劣化していることが判りました。全酸価が.ないし.mgKOH/gの高い状態で使用を継続した場合、油中の酸成分により金属表面が腐食して腐食摩耗が発生します。本軸受は樹脂軸受であり、油中酸成分による腐食摩耗の影響は少ないと思われますが、他電力の発電所の例では、軸受メタルが腐食摩耗により全損した例もあります。なるべく早い時期に更油を計画されることを推奨します。更油を実施できない場合は、ヶ月以内に再度分析を実施し、劣化および摩耗の進行状況を確認することを推奨します。一方、計数汚染度がNAS級以上と当社推奨の管理限界値を超えていました。摩耗粒子形態観察及びフィルタ写真で外部から混入した鉄錆、砂、樹脂が観察されたことから、汚染度が高い原因は、外部から混入した異物の影響と考えられました。今回、油面計ドレンから採油を実施しており、採油前の排油量が不足していた可能性も考えられます。現在のところ、軸受は継続使用可能と判断しますが、今後の採油は油面計配管分の油量の～倍程度排油を行ってから、採油を実施されることを推奨します。これらのことは、全酸価が.mgKOH/gと当社推奨の管理限界値を超えていたことIRで油劣化の兆候を示すカルボン酸の吸収が確認されたこと計数汚染度がNAS級以上と当社推奨の管理限界値を超えていたこと摩耗粒子形態観察及びフィルタ写真で外部から混入した異物が多く観察されたこと以上のことから判断しました。
報告№109-09136 報告№110-00326 | 分析№109-001160 分析№110-001456 | 110-001456 | 摩擦面で発生している摩耗の形態や潤滑状態は、フェログラフィーで得られた摩耗粒子の観察結果から評価します。同法は、摩耗粒子を含んだ試料油を磁力で油と粒子とに分離する技術で、分離された摩耗粒子を解析することによって潤滑状態の健全性や摩耗粒子の発生原因を診断するものです。摩耗粒子と摩耗形態観察された粒子は、潤滑状態が正常な場合に発生する摩耗粒子外部から混入したと思われる鉄錆でした。以上から潤滑部で発生している摩耗は正常なマイルド摩耗であることが分かりました。潤滑状態異常摩耗の早期発見パラメータであるIs値は、潤滑状態が比較的良好なの乗となっていました。汚染度水分濃度は、前回同様に管理基準以内にあり良好でした。粘度、全酸価、RBOTの各データは、前回同様に管理基準以内にあり良好でした。若干摩耗の進行が確認されたものの、潤滑油および対象設備は継続使用可能な状態にあると判断します。
報告№104-8044 報告№104-8057 | 分析№104-02040 分析№104-02579 | 104-02579 | 設備の保全適正化、コスト削減を図るため状態基準保全の導入を進めている中で、本機器はCBMによる分解点検周期の延長を行うこととしている。そこで、現在実施している振動診断法に加えて精度の高いCBMを目指しトライボ診断を実施することとした。トライボ診断の結果、軸受軌道面、転動面、保持器摺動面には異物の噛み込みにより発生した損傷や油膜切れにより発生した損傷の発生があるものの、軸受寿命の指標とされるフレーキングの発生は確認されず、現在のところは継続使用可能な状態にあると判断します。但し、損傷が起点となってフレーキングに進展するため、清浄な油を充填するとともに油槽内を念入りに清掃し、損傷発生の抑制に心がける必要があります。これらのことは、異常摩耗の早期発見パラメータであるフェログラフィーのIs値がの乗とやや高く、摩耗粒子の形態観察の結果、異物の噛み込みにより発生した切削粒子や摩擦熱が高い場合に発生する黒錆が多くみられたことD－SOAPの結果、摩耗により発生した鉄が検出されたこと以上のことから判断しました。今回採油が軸受油槽のドレンバルブから機器停止中に採油を実施しているため、油槽底部や配管内に残留していた汚染物が採取された可能性があります。油交換を実施する際には油槽内部の清掃を念入りに実施されることを推奨します。尚、を示す粘度、水分、全酸価、IRの各データが良好であることから、この油は継続使用可能と判断します。
報告№109-09094 報告№112-00124 | 分析№109-000870 分析№112-000490 | 112-000490 | 潤滑油および対象設備は継続使用可能な状態にあると判断します。はフェログラフィーおよびSOAP-Tの結果から総合的に判断した結果、正常な状態にあると考えられます。フェログラフィー【定量分析：Is値】Is値は異常摩耗の早期発見パラメータのつで、摩耗粒子を定量化するために用います。今回のIs値はのマイナス乗と低い値でした。フェログラフィー【定性分析：摩耗粒子および摩耗形態観察】分析結果から比較的多く観察された粒子は、以下の通りでした。正常な摩耗粒子・潤滑状態が正常なマイルド摩耗により発生。Iカップリング発光分光分析【SOAP-T】検出された金属元素から発生箇所を推定すると、以下の通りでした。ニッケル・軸受等リン・添加剤ナトリウム、モリブデン・外部混入異物．計数汚染度、重量汚染度は共に良好でした。．粘度、水分、酸価、IR、RBOTの各データは良好でした。尚、RBOTがminと新油値のminに比較してmin減少していました。このまま継続使用した場合、この減少傾向から限界値に到達するのは、別紙図RBOTの減少傾向に示すように年月と推定されました。残りの継続使用期間は、約ヶ月であると予測されます。≪状態監視とパラメータ≫分析の目的および各分析のパラメータは以下の通りです。特性低下目的：油の分析結果から、や劣化傾向ならびに添加剤の消耗程度、残存寿命などを確認する。粘度JISK酸価JISK赤外線吸収スペクトルJISK酸化安定度試験JISK汚染目的：油の分析結果から、砂塵あるいは水・異種油などによるや、異物混入の有無を確認する。水分JISK計数汚染度JISB重量汚染度JISB光学顕微鏡観察摩耗目的：油中の摩耗粒子を分析する事により、回転・摺動部の潤滑状態、摩耗劣化の程度、余寿命などを解析する。摩耗診断電子顕微鏡観察JISKX線マイクロアナリシス油中金属濃度JISK≪分析結果≫特性低下粘度：良好粘度値mm/sの新油値mm/sに対する変化率は-.％であり、当社推奨の管理限界値±％以内に留まっています。酸価：良好酸価.mgKOH/gは新油値の.mgKOH/g以内にあることから、問題は無いと判断します。赤外線吸収スペクトル：良好酸化安定度試験：良好酸化安定度試験の結果、数値minは当社推奨の管理限界値min以上に留まっており、現時点での使用は可能と判断します。汚染水分：良好水分値ppmは当社推奨の管理限界値以内に留まっています。計数汚染度：良好計数汚染度はNAS級と当社推奨の管理限界値NAS級以内にあります。重量汚染度：良好重量汚染度は.mg/mlと当社推奨の管理限界値mg/ml以内にあります。光学顕微鏡観察：良好光学顕微鏡写真は捕捉された汚染物の量は少なく、スラッジは確認されませんでした。摩耗摩耗診断：良好摩耗診断の結果、異常摩耗の早期発見パラメータであるIs値がのマイナス乗と良好の範囲にあることから、潤滑状態は正常と判断します。電子顕微鏡観察・X線マイクロアナリシス：今回は実施していません。油中金属濃度：良好油中金属濃度の結果、摩耗により発生するニッケル、油の添加剤成分であるリン、外部から混入したと思われるナトリウム、モリブデンが検出されたものの、良好と判断します。
報告№107-0287 報告№107-0346 | 分析№107-01519 分析№107-01824 | 107-01824 | 濾過前の試料油を分析した結果、摩耗粒子形態観察でμm以下の鉄系摩耗粒子が多く観察されました。D－SOAPの結果、鉄が検出されました。主にサーボシリンダ内壁やポンプ内部で摩耗が進行している可能性が考えられます。このまま摩耗が進行し汚染度が上昇した場合、バルブ類の動作障害やフィルタの目詰まり等が発生することが懸念されます。これらの障害発生に対する弊害を勘案の上、ヶ月以内に再度分析を実施することを推奨します。
報告№107-4530 報告№107-7004 | 分析№107-01164 分析№107-01205 | 107-01205 | 初期試験を実施した結果、計数汚染度がNAS級と油中の汚染粒子が非常に少なく清浄な状態にあることが確認されました。これは、濾過機が常設され、十分な濾過が実施されているためと考えられます。このような場合、摩耗粒子が発生していても除去されて、異常な摩耗状態であることを検出できない場合が考えられます。今後は、より正確に摩耗の進行状況を把握できるように、濾過機の入口と出口の箇所から採油を実施し、濾過効率を基に解析し、把握することを提案いたします。尚、および汚染状態を示す各データが良好の範囲にあり、潤滑油は継続使用可能と判断します。これらのことは、計数汚染度がNAS級と清浄であることSOAP／D-SOAPの鉄濃度が検出されなかったこと異常摩耗の早期発見パラメータであるフェログラフィーのIs値が.と良好の範囲にあること以上のことから判断しました。
報告№104-0029 | 分析№104-00289 | 104-00289 | 分析の結果、計数汚染度がNAS級以上、重量汚染度がmg/mlと当社推奨の管理限界値を超えていました。摩耗粒子形態観察及び光学顕微鏡写真に示すとおり、外部から混入した鉄錆・砂が多く観察されました。今後、これらの異物が軸受摺動面に噛み込み摩耗が進行する場合があるため、濾過を実施されることを推奨します。これらのことは、計数汚染度がNAS級以上、重量汚染度がmg/mlと当社推奨の管理限界値を超えていたこと異常摩耗の早期発見パラメータであるフェログラフィーのIs値が、の乗と高いこと摩耗粒子形態観察で、外部から混入した鉄錆・砂が多く観察されたこと光学顕微鏡写真に示すように、外部から混入した鉄錆・砂が多く見られたこと以上のことから判断しました。尚、採油を主機停止中にドレンバルブから実施しているため、油循環中の採油に比較して油中粒子が沈降して高濃度になっている部分を採油していると考えられます。したがって、油が循環している状態で採油を実施した場合に比較して、分析データが高くなり、異常な状態と判断している可能性がありますので、今後の採油は、停止直後、或いは、油循環中に採油を実施されることを推奨します。
報告№109-09094 報告№109-09094 | 分析№109-000909 分析№109-000909 | 109-000909 | 分析の結果、全てのデータが良好であることから、この油は継続使用可能と判断します。特性低下全ての項目が良好の範囲にあったことから、特性低下は認められず良好と判断します。粘度は良好と判断します。粘度はmm/sと新油値mm/sに比較して、粘度変化率は-.％で、当社推奨の管理限界値である±％以内にあり、良好と判断します。全酸価は良好と判断します。全酸価は.mgKOH/gと新油値.mgKOH/gに変化はなく、良好と判断します。有機物・有機化合物の結果、良好と判断します。有機物・有機化合物の結果、油劣化の兆候を示すカルボン酸の吸収が確認されていないことから、良好と判断します。酸化安定度の結果、良好と判断します。酸化安定度はminと当社推奨の管理限界値のmin以上であり、良好と判断します。汚染は良好と判断します。水分は良好と判断します。水分は.ppmと当社推奨の管理限界値の以下であり、良好と判断します。
報告№109-09578 報告№109-09578 | 分析№109-003561 分析№109-003561 | 109-003561 | 、汚染度、潤滑状態は良好でした。潤滑油は継続使用可能な状態にあると判断します。本設備の潤滑系統には油清浄機が設置されているため、数μm以上の粒子の大部分は捕捉されていると思われます。そのため異常な摩耗状態が発生し、大型の摩耗粒子が発生したとしても油清浄機に捕捉され、見かけ上の汚染度は清浄となってしまうことから、診断結果を正常な潤滑状態にあると誤認してしまう可能性があります。油清浄機の影響による誤認を避けるため、全体油量と潤滑油ポンプ吐出量、そして油清浄機の濾過効率などをパラメータとして潤滑状態をより的確に評価する必要があります。そのため、油清浄機入口側からの採油に加えて、出口側からの採油を実施するとともに、油清浄機の構造、フィルタ精度、油清浄機の吐出量等の仕様が必要となりますので、これらの諸元をご提供下さい。特性低下特性低下に係るパラメータの分析結果は良好と判断します。粘度粘度はmm/sと新油値mm/sに対する粘度変化率は+％で、当社推奨の管理限界値である±％以内にあり、良好と判断します。全酸価添加タービン油については、当社では管理限界値を設定しておらず、新油分析値との比較及び他の分析項目の結果より全酸価の状態判断を行います。その結果、全酸価はと新油値.mgKOH/g以内にあり、良好と判断します。酸化安定度酸化安定度はminであり、当社推奨の管理限界値のmin以上にあり、良好と判断します。有機物・有機化合物有機物・有機化合物は、IRチャートによる新油分析値との比較の結果、cm-付近に劣化の兆候を示すカルボン酸の吸収が確認されていないことから、良好と判断します。汚染に係るパラメータの分析結果は良好と判断します。水分は.ppmであり、当社推奨の管理限界値の以下であることから、良好と判断します。汚染粒子数はNAS級であり、当社推奨の管理限界値のNAS級以内であることから、良好と判断します。汚染度物重量は.mg/mlであり、当社推奨の管理限界値のmg/ml以内であることから、良好と判断します。摩耗運転中における潤滑状態は正常であったものと判断します。異常摩耗の早期発見パラメータであるフェログラフィーのIs値がの乗と当社基準値と比較して良好の範囲にあったことから、潤滑箇所の潤滑状態は正常と判断します。電子顕微鏡写真・X線マイクロアナライザー摩耗粒子診断で観察された粒子を電子顕微鏡写真・X線マイクロアナライザーで詳細に観察した結果、鉄を含む粒子が観察されました。金属濃度SOAP法により金属濃度を測定した結果、金属元素は検出されませんでした。金属濃度酸溶解法により金属濃度を測定した結果、外部から混入したと思われるリンが僅かに検出されましたが、良好と判断します。
報告№109-09166 報告№112-00080 |  | 112-000209_210 | の評価前回同様にを示す粘度、水分、酸価、IRの各データは当社推奨の管理限界値内にあることから、継続使用可能と判断します。濾過効率の確認表に示す通り濾過効率は～％と比較的高く、かつ、清浄機出口サンプリング弁から採取した試料油の汚染度がNAS級と清浄な状態を保持できていることから、濾過精度は確保できていると判断します。機器の潤滑状態油清浄機がなかったとした場合、NAS級以上の汚染された状態になることが推定されますが、この換算値を前回の油清浄機入口の換算値と比較した結果、表に示すように粒子数に大きな変化は見られないことから、摩耗は安定していると判断します。前回同様にを示す粘度、水分、酸価、IRの各データは良好でした。油清浄機の濾過効率による油汚染度管理に関する考察油清浄機の濾過効率の指標であるβ値を確認するため、油清浄機の入口側と出口側の配管より採油を実施し、計数汚染度を実施しました。その結果を下表に示します。 ・ここで、 EMBEDExcel.Sheet.式および表に示す通り、その結果、～μmレンジが%～μmレンジが%～μmレンジが%～μmレンジが%μm以上が%であり、汚染度もNAS級と清浄な状態を保持できていることから、濾過精度は確保できていると判断できます。機器の摩耗油清浄機が設置されていることでNAS級と清浄になっています。油濾過機がないと仮定した場合、表に示すように計算により求めた～μmレンジの汚染度はNAS級以上の汚染状態になる可能性を示唆するものととらえる事が出来ます。他のレンジを同様に計算すると以下のようになり、NAS級以上となります。EMBEDExcel.Sheet.油清浄機がなかったとした場合、以上のとおりNAS級以上の汚染された状態になることが推定されます。この換算値を前回の油清浄機入口の換算値と比較した結果、～μmサイズの粒子に増加傾向が見られるものの、他のサイズは減少傾向にあります。そのため、摩耗は安定していると判断します。
報告№100-0038 | 分析№100-00367 | 101-00367 | は良好と判断します。粘度は良好と判断します。粘度はmm/sと新油値mm/sに比較して、粘度変化率は-％で、当社推奨の管理目安である±％以内にあり、良好と判断します。水分は良好と判断します。水分はppmと当社推奨の管理目安の以下であり、良好と判断します。全酸価は良好と判断します。全酸価は.mgKOH/gと新油値.mgKOH/gに比較して、変化はなく、良好と判断します。IRの結果、良好と判断します。IRの結果、IRチャートに示すように新油に比較して変化はなく、良好と判断します。は良好と判断します。計数汚染度は良好と判断します。計数汚染度はNAS級と当社推奨の限界値のNAS級に比較して清浄でした。重量汚染度は良好と判断します。重量汚染度は.mg/mlと当社推奨の管理目安のmg/ml以下であり、良好と判断します。機器の潤滑状態軸受の潤滑状態は正常と判断します。SOAPの結果は良好です。SOAPの結果、油の添加剤成分であるリンがppm、バリウムが検出されました。D－SOAPの結果は良好です。外部から混入したと思われるナトリウムが僅かに検出されましたが、軸受の摩耗を示す錫は検出されず、良好と判断します。フェログラフィーの結果は良好です。摩耗の過酷度を示すフェログラフィーのIs値がのマイナス乗と低く、且つ、正常な潤滑状態で発生するμm未満のラビング粒子が支配的であることから、軸受の潤滑状態は良好と判断します。
報告№109-09136 報告№112-00537 | 分析№109-001160 分析№112-002217 | 112-002217 | 潤滑油は継続使用可能な状態にあると判断します。粘度、全酸価、IR、RBOTの各データは良好でした。油の余寿命は、使用油の使用期間または使用時間が不明であったため、ご依頼の油の余寿命に関する検討は行えませんでした。ただし、今回の結果がmin、新油値がminであることから、使用期間を仮にヶ月間と仮定すれば余寿命は十二分にあると言えます。可能であれば、使用期間、あるいは使用時間の情報をご提供下さい。水分は良好でした。
報告№109-09495 報告№109-09495 | 分析№109-003006 分析№109-003006 | 109-003006 | ・汚染度前回に比較して計数汚染度がNAS級から級にランク減少していました。・摩耗状態SOAP／D－SOAPの結果、鉄および錫濃度に変化はありませんでした。異常摩耗の早期発見パラメータであるフェログラフィーのIs値がのマイナス乗と良好の範囲にありました。前回同様に全てのデータが良好の範囲にあることから、摩耗の安定が確認され、潤滑状態は正常と判断します。結論本軸受は継続使用可能な状態にあると判断します。は良好と判断します。計数汚染度計数汚染度はNAS級と当社推奨の管理限界値のNAS級以内にあり、良好と判断します。重量汚染度は.mg/mlと当社推奨の管理限界値のmg/ml以内にあり、良好と判断します。機器の潤滑状態機器の潤滑状態は正常と判断します。SOAPSOAPの結果、油の添加剤成分であるリンが検出されました。摩耗により発生する鉄および錫が検出されていないことから、良好と判断します。D－SOAPD－SOAPの結果、摩耗により発生する鉄および錫が検出されていないことから、良好と判断します。フェログラフィー異常摩耗の早期発見パラメータであるフェログラフィーのIs値がのマイナス乗と良好の範囲にあることから、潤滑状態は正常と判断します。
報告№109-09136 報告№113-00548 | 分析№109-001160 分析№113-002341 | 113-002341 | 潤滑油は継続使用可能な状態にあると判断します。粘度、全酸価、IR、RBOTの各データは正常であることから、潤滑は良好と判断します。尚、別紙RBOTの減少傾向から油の余寿命を求めた結果、対象の潤滑油は直近の更油から起算して年月まで使用可能であると推定できます。水分は良好と判断します。
報告№109-09447 報告№113-00255 | 分析№109-002782 分析№113-001084 | 113-001084 | 潤滑油の劣化はないものの、油中の汚染度が高い値でした。ドレンプラグからの採油であるため、この影響で値が高くなっていると考えられます。この汚染度で潤滑した場合、異物の影響で将来的に摩耗が進行する懸念がありますので、欄に示す対策を推奨します。対象設備は継続使用可能な状態にあると判断します。但し、摩耗粒子の形態観察で黒錆が比較的多く観察されたことから、将来的な摩耗進行の有無を確認するためにも傾向監視を継続することが有効です。更油油中の汚染度が高いことから、摩耗粒子や異物等が軸受摺動面に噛み込むことによる摩耗の進行が懸念されるため、更油を推奨します。また、油槽内には汚染物が残留している可能性があるため、油槽内を清掃し、更油する新油もNAS級程度の清浄な潤滑油を更油することを推奨します。定期的な分析今後懸念される凝着摩耗の進行を監視するため、定期的に分析を実施することを推奨します。最適な採油方法本試料油は、機器停止中にドレンプラグから採油されているため、分析データが高濃度に出ていると推定されます。正確なデータによる診断を行うためにも、今後の採油は、極力運転中もしくは停止直後の油槽中層部から実施されることを推奨します。はフェログラフィーの結果から総合的に判断した結果、継続使用は可能ですが、今後の機器の機能を確認するためにも傾向管理が有用と考えます。フェログラフィー【定量分析：Is値】Is値は異常摩耗の早期発見パラメータのつで、摩耗程度を定量化するために用います。Is値は前回に比較してのマイナス乗から乗に上昇し、やや高い値でした。フェログラフィー【定性分析：摩耗粒子および摩耗形態観察】分析結果から観察された代表的な粒子は、以下の通りでした。黒錆・潤滑状態がやや厳しい凝着摩耗により発生。金属接触が厳しく、且つ、高い摩擦熱が発生していると考えられます。鉄錆、砂等・外部から混入したと考えられます。観察された摩耗粒子の中でも黒錆は、将来的な摩耗の進行に繋がる可能性を示唆しているため、傾向監視が必要と思われます。黒錆は、凝着摩耗に分類されます。この摩耗粒子は、摺動面で凝着、破断を繰り返し、この過程で生じる移着粒子が成長して摩耗粒子となります。そのため、摺動面では局部的に油膜切れが発生していることを示しています。この状態が継続した場合、摩耗粒子のサイズは徐々に大型化していき、設備の損傷に至る場合がありますので、傾向監視が必要です。前回に比較して水分濃度はppmから.に増加しているものの基準値以下であり、良好でした。計数汚染度は前回に比較してNAS級からNAS級以上にランク上昇し、基準値を超えていました。フェログラフィーの形態観察で黒錆、鉄錆、砂等が観察されたことから、汚染度が高い要因は、摩耗と外部混入異物の影響と思われます。粘度、酸価の各データは良好でした。
報告№104-4549 | 分析№104-01754 | 104-01754 | 定期試験を実施した結果、計数汚染度が当社推奨の管理限界値を超え、重量汚染度が高い値を示していました。摩耗粒子形態観察で、電動サーボ内にある減速機構に使用されているギヤ歯面、ボールネジ、ベアリングの疲労摩耗が観察されたことから、汚染度が高い要因は、電動サーボ内の減速機構の摩耗によるものと考えられました。今後更に摩耗が進行することが懸念されるため、ヶ月後に摩耗試験を実施すると共に、巡視の際は異音発生の有無に注意されることを推奨します。これらのことは、計数汚染度がNAS級と当社推奨の管理限界値を超えており、重量汚染度が.mg/mlと高いこと異常摩耗の早期発見パラメータであるフェログラフィーのIs値が、の乗と高く、ギヤ歯面、ボールネジ軌道面、ベアリング軌道面の疲労摩耗により発生したチャンク、フレッティングにより発生した微小な赤錆が観察されたことSOAPで鉄、D－SOAPで鉄、銅が多く検出されたこと以上のことから判断しました。尚、主機停止中にドレンバルブから採油を実施しているため、油循環中の採油に比較して油中粒子が沈降して高濃度になっている部分を採油していると考えられます。したがって、油が循環している状態で採油を実施した場合に比較して、分析データが高くなり、異常な状態と判断してしまう可能性がありますので、今後の採油は、停止直後、或いは、油循環中に採油を実施されることを併せて推奨します。
報告№109-09050 報告№109-09050 | 分析№109-000542 分析№109-000542 | 109-000542 | 今回の採油は、対象設備停止中にドレンプラグから実施しているため、別紙油中粒子の沈降の影響に示すように、沈降の影響を受けて分析データが高濃度に出る可能性があります。今回の分析は、以上のことを踏まえて結果を検討します。分析の結果、摩耗粒子診断で異常摩耗の早期発見パラメータであるIs値がの乗とやや高い値を示していました。Is値が高い原因は、転がり軸受内部で高温・高圧になっている箇所があることと、外部から混入した樹脂等によることであることが粒子の観察結果から確認されました。監視強化が必要となる切削摩耗や疲労摩耗は観察されていませんが、フリクションポリマが比較的多く観察されているため、高温高圧状態の継続暴露による潤滑油の劣化進行の可能性が考えられます。フリクションポリマは、軸受内の高圧部にタービン油が押し込められ、高圧状態になると同時に、圧縮熱も発生して高温状態にもなり、その結果、潤滑油が重合反応を起こすことによって生成する高分子スラッジです。今回の採油で、仮に全量更油されていた場合でも、高圧・高温の箇所が解消されなければ、劣化が進行する場合があります。油の劣化状況を確認するために、定期的に分析を実施されることを推奨します。本試料油の使用時間と使用開始時の分析データがないため、油の余寿命を正しく評価することは困難ですが、本試料油がヶ月間使用したと仮定して計算すると、余寿命は年月となります。仮定して求めた結果ではありますが、計算通りであるとすれば次回定期検査時には更油が必要となります。今回更油を実施していない場合は、今年月に必ず分析を実施しRBOTの低下傾向を確認することを推奨します。尚、外部混入異物は、採油箇所がドレンプラグであることから、ドレンプラグに巻いてあったシールテープや配管内に残留していた異物が混入した可能性が考えられます。これらの異物は、分析データに影響をおよぼすことがありますので、採油時には配管分を廃油し、外部からの異物が混入しないように配慮する必要があります。特性低下全ての項目が良好の範囲にあったことから、特性低下は認められず良好と判断します。粘度は良好と判断します。粘度はmm/sと新油値.mm/sに比較して、粘度変化率は-％で、当社推奨の管理限界値である±％以内にあり、良好と判断します。全酸価は良好と判断します。全酸価は.mgKOH/gと新油値.mgKOH/g以下であることから、良好と判断します。酸化安定度の結果、良好と判断します。酸化安定度はminと当社推奨の管理限界値のmin以上であり、良好と判断します。汚染は良好と判断します。水分は良好と判断します。水分はppmと当社推奨の管理限界値の以下であり、良好と判断します。摩耗局部的に高圧・高温となる場合に発生するフリクションポリマがやや多く観察されました。局部的に高圧・高温となる場合に発生するフリクションポリマがやや多く観察されました摩耗粒子診断で異常摩耗の早期発見パラメータであるIs値がの乗とやや高い値を示していますが、油中の摩耗粒子は、マイルド摩耗状態で発生するμm未満の鉄系摩耗粒子、局部的に高圧・高温となる場合に発生するフリクションポリマ、外部から混入したと思われる樹脂等が観察されたことから、Is値が高い要因は、シビアな摩耗によるものではなく、フリクションポリマの発生および外部混入異物によるものと考えられました。
報告№101-0170 | 分析№101-01447 | 101-01447 | 前回更油後にもかかわらず、全酸価が.mgKOH/gと高かったため、本試験は全酸価を分析し、油の劣化の進行の有無を確認することを目的としました。分析の結果、全酸価は.mgKOH/gと前回の.mgKOH/gに比較して変化はなく、油の劣化は進行していないものと判断します。但し、油劣化の連鎖反応は始まっており、今後劣化が進行することが予想されますので、今回同様にヶ月後に再度分析を実施し、油の劣化状況を確認されることを推奨します。尚、油中の酸成分が依然として多い状況ですので、この酸成分により金属が腐食して発生する腐食摩耗の発生の有無を確認する必要があります。腐食摩耗の進行の有無を確認するためには、フェログラフィー、SOAP／D－SOAPが必要ですので、これらの項目を実施されることを併せて推奨します。
報告№109-09136 報告№111-00439 | 分析№109-001160 分析№111-002043 | 111-002043 | 濾過前の試料油を分析した結果、全てのデータが良好です。尚、RBOTが前回に比較し、min上昇しています。RBOTが上昇した理由は、更油、補給を実施した仮設タンクで他の軸受油と混合して濾過を実施した濾過機配管内や仮設タンクなどに油が残留していた以上のことが考えられます。お客様情報の～にはいずれにも該当せず、原因は分かりませんでした。但し、今回の分析結果で、酸価および粘度の各データに大きな変化はなく、異種油の混入などは確認されていないため、本試料油は継続使用可能な状態にあります。今後は、今回のRBOT値を基に潤滑油の寿命を評価します。
報告№109-09136 報告№113-00463 | 分析№109-001160 分析№113-001918 | 113-001918_date140218 | 潤滑油および軸受は継続使用可能な状態にあると判断します。但し、将来的な摩耗進行の有無を確認するためにも傾向監視を継続することが有効です。また、潤滑油中の汚染度が高く、今後、油中夾雑物の摺動面への噛み込みによる摩耗の進行が懸念されます。さらに、IR、SOAP-Tで新油と一致しないデータが確認されました。更油油中の汚染度が高いことから、摩耗粒子や異物等が軸受摺動面に噛み込むことによる摩耗の進行が懸念されるため、更油を推奨します。更油をする際には、油槽内を清掃し、更油する新油もNAS級程度の清浄な潤滑油を更油することを推奨します。油名の確認分析データから新油と一致しないデータが確認されたことから、油名が違っている可能性があります。油は設備の条件にあった適正な性能のものを使用することが重要であるため、油名を再確認することを推奨します。定期的な分析今後懸念される摩耗の進行を監視するため、定期的に分析を実施することを推奨します。診断結果IRの結果、新油のIRスペクトルと一致しない箇所が確認されました。粘度前回に比較して今回の粘度は、mm/sから.mm/sに上昇していました。新油値mm/sに比較して粘度変化率は+.％で、当社推奨の管理限界値である±％以内であり、良好と判断します。水分前回に比較して今回の水分は、ppmからppmに減少していました。当社推奨の管理限界値の以下であり、良好と判断します。酸価・IR潤滑油の酸化劣化は、酸価およびIRの結果から総合的に判断します。前回に比較して今回の酸価は、.mgKOH/gから.mgKOH/gに低下していました。新油値.mgKOH/g以下であり、IRの結果で酸化劣化の兆候を示すカルボン酸の吸収が確認されていないことから、良好と判断します。但し、新油のIRスペクトルと一致しない箇所が確認されたことから、異種油の混入、または油名の誤りなどが考えられます。計数汚染度は当社推奨の管理限界値を超えていました。フィルタ表面の異物観察で金属片、鉄錆、砂等が観察されたことから、汚染度が高い要因は、摩耗と外部混入異物の影響と思われます。計数汚染度前回同様に今回の計数汚染度はNAS級を上回っており、当社推奨の管理限界値NAS級を超えていました。重量汚染度前回に比較して今回の重量汚染度は、.mg/mlからmg/mlに低下し、当社推奨の管理限界値mg/ml以下であり、良好と判断します。光学顕微鏡写真重量汚染度で濾過したフィルタ表面上の夾雑物を光学顕微鏡で観察した結果、鉄錆、砂等が観察されました。総合的に判断した結果、は許容範囲内にあり、機器は継続使用可能と判定しますが、摺動部の摩耗が認められたため、定期的に潤滑油分析を実施し、摩耗推移を監視することが有用と考えます。フェログラフィー【異常摩耗指数：Is値】Is値は異常摩耗の早期発見パラメータのつで、摩耗程度を定量化するために用います。今回のIs値はの乗と高い値であるものの、前回に比較してIs値の上昇傾向は確認されませんでした。フェログラフィー【定性分析：摩耗粒子の形態観察】観察された代表的な粒子は、以下の通りでした。正常な摩耗粒子・潤滑状態が正常なマイルド摩耗により発生。切削粒子・異物や金属表面の微小突起による切削摩耗により発生。シビア粒子・潤滑状態がやや厳しい凝着摩耗により発生。金属潤滑部が局部的に油膜切れを起していると考えられます。観察された摩耗粒子の中でも切削粒子、シビア粒子は、摩擦面が将来的に異常摩耗へ進展する可能性を示唆しているため、傾向監視が必要と思われます。詳細は、別紙傾向監視が必要な摩耗粒子をご覧ください。Iカップリング発光分光分析【SOAP-T】検出された金属元素と、想定される発生箇所は、以下の通りです。鉄、クロム、アンチモン・軸受等リン、亜鉛、カルシウム、ナトリウム・外部混入異物SOAP-Tの結果、使用油であるモービルDTEメディアムに～桁オーダーで含まれているはずのリン、亜鉛が、検出されなかったことから、油名の誤りが考えられます。
報告№101-6170 | 分析№101-01964 | 101-01964 | 回目の初期試験を実施した結果、全てのデータが良好であることから、この油は継続使用可能と判断する。一方、前回に比較して、計数汚染度がNAS級から級に上昇していた。この調速機圧油の系統には、静電浄油機が設置され常時濾過されており、このことを考慮して解析した。解析は、この濾過機が一般的に良好とされる濾過効率％として解析を進めた。解析の結果、前々回がNAS級、前回がNAS級、今回がNAS級と考えられ、増加傾向を示していることから、濾過効率が一定であった場合、摩耗が進行していると考えられる。本対象機には、濾過機が設置しているため、清浄な状態に保持できているものの、油圧系統内では摩耗の進行があり、もう一度経過を確認する必要があると判断する。尚、今回は濾過効率を仮定しているため、正確な診断が出来ませんでした。次回分析時には静電浄油機の入口と出口から採油を実施し、正確な濾過効率を元に摩耗の進行状況を確認されることを併せて推奨する。
報告№109-09136 報告№113-00354 | 分析№109-001160 分析№113-001391 | 113-001391 | 潤滑油は継続使用可能な状態にあると判断します。粘度、全酸価、IR、RBOTの各データは良好でした。水分は良好でした。
報告№109-09136 報告№112-00643 | 分析№109-001160 分析№112-002877 | 112-002877_date130321 | 分析の結果、油の劣化は確認されていないものの、粘度は当社推奨の管理限界値以下であり、IRの結果で新油と使用油のスペクトルパターンが一致していない箇所が確認されました。異種油の混入、または油名が違う可能性がありますので、以下の対策を推奨します。減速機減速機は継続使用可能な状態にあると判断します。但し、ギヤ歯面や軌道面では局部的に高圧・高温の箇所が発生していることから、以下の対策を推奨します。異種油の混入および油名の確認分析データから新油と一致しないデータが確認されたことから、異種油の混入または油名が違っている可能性があります。油は設備の条件にあった適正な性能のものを使用することが重要であるため、異種油の混入の有無、油名を再確認することを推奨します。定期的な分析および分析周期の検討定期的に分析を実施することにより、データの変化から異常の兆候を早期に発見することが可能となります。また、今回は対象設備の初回分析であるため、あと最低でも回分析を実施し、分析データの変化から今後の分析周期を検討することを推奨します。今後、摩耗の進行が懸念されるため、出来るだけ早めに回目の分析を実施することを推奨します。はフェログラフィーおよびSOAP-Tの結果から総合的に判断した結果、継続使用は可能ですが、機器の機能を保持するためにも傾向管理が有用と考えます。フェログラフィー【定量分析：Is値】Is値は異常摩耗の早期発見パラメータのつで、摩耗粒子を定量化するために用います。今回のIs値はの乗と高い値でした。フェログラフィー【定性分析：摩耗粒子および摩耗形態観察】分析結果から比較的多く観察された摩耗粒子は、以下の通りでした。フリクションポリマ・局部的に高圧・高温となる場合に発生。Iカップリング発光分光分析【SOAP-T】検出された金属元素から発生箇所を推定すると、以下の通りでした。鉄、ニッケル、亜鉛・ギヤ、軸受等リン、モリブデン・添加剤カルシウム、バリウム、アルミニウム、ナトリウム・外部混入異物SOAP-Tの結果、リンがppm検出されました。ご提供いただいた新油モービルギヤからリンがppmと桁含まれていることから、添加剤の消耗、異種油の混入、または油名の誤りなどが考えられます。リンは、極圧添加剤として含まれています。極圧添加剤は、金属表面と化学反応を起こし、金属より融点の低い化合物を生成し、これが潤滑材として働き摩耗を防止しています。そのため、リンの消耗が進行した場合、潤滑部では油膜が形成されにくくなり、摩耗が進行しやすくなるため、注意が必要です。は良好と判断します。計数汚染度計数汚染度は、NAS級と当社推奨の管理限界値NAS級以下であり、良好と判断します。重量汚染度は、.mg/mlでした。光学顕微鏡写真重量汚染度で濾過したフィルタ表面上の夾雑物を光学顕微鏡で観察した結果、茶褐色の粘ちょう物、金属片、鉄錆、砂等が観察されました。粘度は当社推奨の管理限界値以下であり、IRの結果で新油と使用油のスペクトルパターンが一致していない箇所が確認されました。粘度粘度は、mm/sと新油値mm/sに比較して、粘度変化率は-.％で、当社推奨の管理限界値である±％を超えていました。適正な粘度範囲で使用していない場合、潤滑部で油膜切れが発生し、摩耗の進行に繋がることが懸念されます。水分は、.と当社推奨の管理限界値の以下であり、良好と判断します。酸価は、.mgKOH/gと新油値.mgKOH/g以下であり、良好と判断します。IRIRの結果、新油と使用油のスペクトルパターンが一致していない箇所が確認されました。
報告№106-0209 報告№106-0227 | 分析№106-01157 分析№106-01278 | 106-01278 | 本トライボ診断は、ギヤ及び軸受の潤滑状態、汚染状況、油の劣化状態を確認することを目的としました。ギヤ及び軸受の潤滑状態分析の結果、異常摩耗の早期発見パラメータであるフェログラフィーのIs値がの乗と高く、ギヤ歯面及びベアリングの軌道面では局部的な金属接触により発生するシビア粒子が比較的多く観察され、また、SOAP／D－SOAPの結果で鉄が検出されました。現在のところ潤滑状態は継続使用可能な状態にあると考えられますが、摩耗の進行状況把握のため、次回分析は運転再開後ヶ月後に実施することを推奨します。汚染状況計数汚染度がNAS級以上と当社推奨の管理基準値を超え、重量汚染度がmg/mlでした。油の劣化状態油の劣化状況を確認するために実施した粘度、水分、全酸価の各データが良好であることから、この油は継続使用可能と判断します。尚、ご提供頂いた図面を確認した結果、診断に必要となる歯車の情報が不足していました。トライボ診断では、歯車のタイプ、形状、モジュール、歯幅、歯数、初期バックラッシが必要です。これらの情報が分かれば歯車の管理パラメータとして有効であるバックラッシの増加程度を推定することができ、このことから、バックラッシ調整の要否を判定するなど、より良い管理を行う事が出来ますので、次回トライボ診断実施時には各情報の提供を是非お願いいたします。
報告№106-6017 報告№106-6017 | 分析№106-00289 分析№106-00289 | 106-00289 | 精点Aを実施した結果、前回に比較して計数汚染度がNAS級からNAS級にランク減少しているものの、摩耗粒子形態観察でホワイトメタルが多く観察され、SOAPの錫濃度がppmからppmに上昇していたことから、軸受メタル摩耗の進行が確認されました。計数汚染度が減少したにもかかわらずSOAPの錫濃度が上昇した原因は、μm未満の計数汚染度では検出されない微細な粒子が多く発生したためと考えられました。更に、軸受メタルの平均的な摩耗深さを下式及びにより求めた結果、摩耗深さは.μmとなりました。 ・式 ・式 メタル表面粗さの初期値をsと仮定すると既にメタル表面は鏡面部が発生し、起動・停止時には油膜が形成できにくい状況になっていると推定されました。以上のことから、今後摩耗が継続して進行すると思われますので、なるべく早い時期にメタルの開放点検を実施されることを推奨します。開放点検出来ない場合は、ヶ月後に精点Bを実施し、摩耗の進行状況を確認されることを推奨します。
報告№104-0141 | 分析№104-01060 | 104-01060 | 分析の結果、前回に比較してppmからppmに減少しているものの、当社推奨の管理限界値を大きく超えていることから、水分除去を実施されることを推奨します。一方、重量汚染度も前回に比較して.mg/mlからmg/mlに減少したものの、当社推奨の管理限界値を超えていました。光学顕微鏡写真に示すように前回と同じく茶褐色のスラッジ状異物、鉄錆が見られたことから、汚染の要因は、スラッジ状異物と鉄錆によるものと考えられます。スラッジ状異物は、粘着性がありバルブの動作障害の発生原因となることが知られており、早い時期に除去する必要がありますが、水分濃度が高い場合、TS－の投与は慎重に行わなければなりません。可能であれば完全に更油を実施することを推奨しますが、更油できない場合は水分除去作業後、一定の時間経過した時点で油圧系統内の各部の水分濃度が上昇しないことを確認する等、慎重に水分の除去状況を確認後、TS－による除去作業を実施することを推奨します。尚、スラッジが発生する要因は、使用油であるテラスオイルに添加剤成分として含まれている、亜鉛が析出してスラッジとなったケースを多く経験しており、本サンプルも類似事例と思われます。
報告№102-0279 | 分析№102-02771 | 102-02771 | 分析の結果、すべり軸受は継続使用可能な状態にあると判断します。但し、外部から混入したと思われる砂、赤錆がやや多く見られるため、点検時に油槽内を念入りに洗浄されることを推奨します。これらのことは、フェログラフィーの結果、異常摩耗の早期発見パラメータがと良好の範囲にあること摩耗粒子の形態観察の結果、外部から混入した砂、赤錆が多くみられることから判断できます。
報告№109-09136 報告№112-00636 | 分析№109-001160 分析№112-002852 | 112-002852 | 分析の結果、油の性状・汚染度・機器摩耗・油余寿命に関するすべてのデータは良好な範囲にあったことから、潤滑油および対象設備は継続使用可能な状態にあると判断します。はフェログラフィーおよびSOAP／D-SOAPの結果から総合的に判断した結果、正常な状態にあると考えられます。フェログラフィー【定量分析：Is値】Is値は異常摩耗の早期発見パラメータのつで、摩耗粒子を定量化するために用います。Is値は前回に比較しての乗から変化はなく、低い値でした。フェログラフィー【定性分析：摩耗粒子および摩耗形態観察】分析結果から比較的多く観察された粒子は、以下の通りでした。正常な摩耗粒子・潤滑状態が正常なマイルド摩耗により発生。Iカップリング発光分光分析【SOAP／D-SOAP】検出された金属元素から発生箇所を推定すると、以下の通りでした。鉄、銅、錫、亜鉛・軸受等リン・添加剤カルシウム、ナトリウム・外部混入異物軸受メタルの摩耗D-SOAPで錫が前回同様に検出されたことから、軸受メタルの摩耗が発生していると推定されます。分析結果から軸受メタルの摩耗深さを求めました。計算はD-SOAPの結果で得られている錫濃度と油量Lから計算し、当社の経験からメタル面積の約分の程度が摩耗したと仮定しました。その結果、メタル表面の平均的な摩耗深さは.μmとなり、メタルの表面粗さを軸受表面の一般的な粗さであるsと仮定すると、摩耗は軽微であると推定されます。計数汚染度は、前回に比較してNAS級から等級に変化はなく、良好でした。粘度、水分、全酸価、IR、RBOTの各データは、前回同様に良好でした。尚、RBOTは、新油値に比較して大きな値であり減少傾向は確認されませんでした。このことから、酸化防止剤の消耗は確認されず、この油は継続使用可能な状態にあると判断できました。
報告№107-4508 報告№107-0119 | 分析№107-00526 分析№107-00631・632 | 107-00631_632 | ファインブランキングプレス機作動油の濾過を実施していたところ、油温がまで上昇した。濾過機は当社UTを使用しているが、運転圧力は常時～kgf/cmであり、気泡の吸入もない。油温が上昇したことによる油劣化の有無を確認し、継続使用可能かを判断する。濾過前・濾過後の汚染度から、濾過の効果を確認する。油温が上昇したことによる油劣化の有無を確認し、継続使用可能かを判断する。濾過前・濾過後の試料油を比較した結果、である粘度、全酸価、IR、RBOTの各データは、試料に変化は確認されていないことから、油温に上昇した影響はほとんどなく、この油は継続使用可能と判断します。濾過前・濾過後の汚染度から、濾過の効果を確認する。濾過前がNAS級、濾過後がNAS級とランク改善されたことから、濾過の効果が確認されました。
報告№109-09136 報告№110-00218 | 分析№109-001160 分析№110-000837 | 110-000837 | ・摩耗状態潤滑油中から検出された主な金属元素はSOAPで鉄、鉛、錫、D－SOAPで鉄、鉛、銅、アンチモン、錫が検出されました。検出された金属は、粒子観察の結果からフレッティングにより発生する赤錆でした。摩耗状態は、異常摩耗の早期発見パラメータであるIs値であらわされますが、前回のの乗から乗に桁上昇し高い範囲にあることから、潤滑状態はやや厳しい状態に進行していると思われます。フレッティングの発生要因は、鉄系材料が接合されたり、勘合されたりする部分から発生します。フレッティングによる赤錆が少量発生しても直ちに異常ではありませんが、場合によっては、発生した赤錆が軸受摺動面に噛み込み、摩耗を進行させる場合があります。・軸受メタルの摩耗軸受メタルの摩耗体積および摩耗深さを求めました。SOAPの錫濃度ppmと油量Lにより計算しました。メタル表面の平均的な摩耗深さは.μmとなり、メタルの表面粗さをsと仮定すると摩耗は軽微であることが判りました。しかし、軸受メタルの交換時期、更油前の摩耗深さが不明であるため、メタル使用開始からの摩耗深さは計算することは出来ませんでした。・汚染度前回に比較して計数汚染度はNAS級からNAS級にランク増加しているものの、当社推奨の管理限界値内にあり、良好でした。・前回同様にIR、RBOTの各データは良好でした。潤滑油および軸受は継続使用可能な状態にあるものの、以下の対策が必要です。今後は、フレッティング摩耗により発生した鉄錆等の摩耗粒子が軸受摺動面に噛み込み発生する軸受摩耗の進行を監視するため、あと回初期試験を実施することを推奨します。尚、今後軸受メタルの摩耗が進行した場合、摩耗程度を評価する必要がありますので、次回分析時には、直近のメタル交換時期および運転時間をお知らせください。
報告№107-4553 報告№107-4553 | 分析№107-02751 分析№107-02752 | 107-02752 | トライボ診断の結果、潤滑油の基本特性、摩耗、汚染について以下のことが分りました。基本特性油の基本特性としての粘度、全酸価、全塩基価は新油データを基準として評価しますが、今回は油名が不明であったため、比較評価は出来ませんでした。正確な評価には、新油値、或いは新油の提供が必要です。IRの結果、油劣化の兆候を示すカルボン酸と思われる吸収が確認されたことから、油が劣化している可能性が考えられました。摩耗状態油中摩耗粒子の観察結果から、摺動面の潤滑はマイルドな状態にあることが確認出来ました。弊社は、潤滑状態の過酷度を知るパラメータとして、摩耗粒子の測定結果を定量化したIs値を適用しています。今回、このパラメータによる評価をした結果、本試料の潤滑状態は混合潤滑領域の初期的段階にあることが分かり、摩耗が更に進行する可能性があることが分りました。汚染状態エンジンオイルの汚染度は、非常に高い値でした。汚染度が高い要因は、SOAPで鉄、油の添加剤成分であるカルシウムが比較的多く検出されたことから、摺動面の摩耗や油の添加剤成分の析出によるものと思われます。総合判断油劣化が確認され、汚染度が高いことから、更油を実施する必要があります。採油後の再分析の採油周期は、油量、ポンプ吐出油量、ラインフィルタの精度により計算出来るため、これら情報の提供により計算しますので、計算が必要な場合は弊社担当者に連絡をお願いします。
報告№106-4578 報告№106-4578 先般、トライボ診断を実施した○○１５号の報告でも診断したように、潤滑油の摩耗粒子は「インラインフィルター」に捕捉され、異常な摩耗状態が発生したとしても正常な潤滑状態にあると「誤認」してしまう可能性があります。 | 分析№106-02451 分析№106-02451 | 106-02451 | トライボ診断の結果、泡立ち試験を除く項目は良好でした。泡立ち試験の結果は、一般的には消泡性能が低くいと判断できる値の-ですが、新油値の-と同レベルにあったため、正常と判断できました。潤滑状態指数はのマイナス乗と濾過設備のない機器であれば良好な潤滑状態にあると判断できますが、摩耗粒子の形態観察の結果でμmサイズの摩耗粒子が観察されました。フィルタの捕捉の影響による誤認を避けるため、今後の診断に当たっては、これまでの採油箇所に加え、インラインフィルタやオフラインフィルタの捕捉物も分析し、その結果から潤滑状態を評価することを推奨します。尚、フィルタ捕捉物の分析を実施する際には、フィルタ流量、フィルタ使用時間、主機稼働時間などの追加情報が必要です。泡立ち試験の結果、消泡性能が低いと判断できる値であるものの、新油と同レベルにあった。粘度は良好。粘度はmm/sと新油値mm/sに比較して、粘度変化率は-％で、当社推奨の管理限界値である±％以内にあり、良好と判断する。粘度は.mm/sでした。粘度は.mm/sでした。粘度指数はでした。粘度指数はでした。泡立ち試験は-でした。泡立ち試験は-と新油と同レベルにあり、消泡性能が新油と同レベルにあることが確認された。水分は良好。水分はppmと当社推奨の管理限界値の以下であり、良好と判断する。全酸価は良好。全酸価はmgKOH/gと新油値mgKOH/g以内であり、良好と判断する。機器の潤滑状態精密な濾過設備がない機器であれば、潤滑状態指数は正常の範囲にあると判断する。潤滑状態指数は正常の範囲にあると判断する。異常摩耗の早期発見パラメータである潤滑状態指数が.と、精密な濾過設備がない機器であれば、潤滑状態指数は正常の範囲にあると判断する。
報告№109-09136 報告№111-00647 | 分析№109-001160 分析№111-003252 | 111-003252 | 潤滑油は継続使用可能な状態にあると判断します。前回同様に粘度、全酸価、IR、RBOTの各データは良好でした。油の余寿命は、使用油の使用期間または使用時間が不明であったため、ご依頼の油の余寿命に関する検討は行えませんでした。但し、分析の結果で新油値がminであったことから、使用期間を仮にヶ月間と仮定すれば余寿命は十二分にあると言えます。可能であれば、使用期間、あるいは使用時間の情報をご提供下さい。前回同様に水分は良好でした。
報告№108-0227 報告№110-00732 | 分析№108-01664 分析№110-003424 | 110-003424 | 【評価：A】D－SOAPの結果で、摩耗により発生した鉄がと僅かに検出されたものの、その以外に摩耗により発生した金属元素は検出されず、かつ異常摩耗の早期発見パラメータであるフェログラフィーのIs値がの乗と良好でした。【評価：A】計数汚染度、重量汚染度、ともに当社推奨の管理限界値内にあり、良好と判断します。【評価：A】粘度、水分、全酸価、IRの各データは良好でした。【評価：A】データが高濃度になる採油条件にもかかわらず、各データが良好であったことから、軸受および潤滑油は継続使用可能な状態にあると判断します。本試料油は、機器停止中にドレンバルブから採油されています。機器が停止している状態では、別紙油粒子の沈降の影響に示すように油槽内で撹拌がなくなり固形物が沈降するため、油中汚染度は高くなると推定されます。今後の採油は、極力運転中もしくは停止直後の油槽中層部から実施されることを推奨します。
報告№109-09131 報告№109-09131 | 分析№109-001116 分析№109-001116 | 109-001116 | 泡立ち試験の結果は、-と新油値の-に比較して高い値でした。消泡性の性能が低下していることが確認されたことから、今後の使用状況によっては油の酸化劣化が進行したり、ギヤ歯面およびベアリング軌道面で油膜切れが発生したりする場合があるため、消泡剤の添加による消泡性能の改善など何らかの対応が必要になると思われます。また、を示す粘度、水分、全酸価の各データが良好の範囲にあることから、本試料油は継続使用可能と判断します。機器の潤滑状態潤滑状態の異常の早期発見パラメータである潤滑状態指数は、の乗と濾過設備のない機器であれば正常な潤滑状態にあると判断できます。当該機の潤滑系は、油中汚染粒子を濾過するフィルタが設置されているため、別紙インライン・オフラインフィルタの影響に示すとおり、潤滑状態が異常となり大型の摩耗粒子が発生したとしても発生した粒子の大部分が捕捉されてしまい、結果として正常な潤滑状態にあると誤認してしまう可能性があります。そのため、フィルタの影響を考慮に入れLCインデックスを求めたところ、その結果は摩耗がやや厳しい状態に分類されるの乗領域となりました。計算により求めたLCインデックスがこの値であれば、ギヤの継続続使用は可能と思われますが、このLCインデックスは、前回の-×-から今回×と桁上昇しており、摩耗の進行が懸念されました。ヶ月後に再度分析を実施し、摩耗の進行状況を確認することを推奨します。泡立ち試験の結果、消泡性能が低下していることが確認されています。粘度は良好。粘度は.mm/sと新油値mm/sに比較して、粘度変化率は+％で、当社推奨の管理限界値である±％以内にあり、良好と判断します。粘度はmm/sとなっています。粘度はmm/sとなっています。粘度指数はとなっています。粘度指数はとなっています。泡立ち試験は-です。泡立ち試験は-と新油に比較して高い値となっています。消泡性能が低下していることが確認されています。水分は良好。水分は.ppmと当社推奨の管理限界値の以下であり、良好と判断します。全酸価は良好。全酸価は.mgKOH/gと新油値.mgKOH/g以内にあり、良好と判断します。機器の潤滑状態精密な濾過設備がない機器であれば、潤滑状態指数は正常の範囲にあると判断します。潤滑状態指数は正常の範囲にあると判断します。異常摩耗の早期発見パラメータである潤滑状態指数がの乗と精密な濾過設備がない機器であれば、潤滑状態指数は正常の範囲にあると判断します。
|  | 113-000739 | 潤滑油の劣化はないものの、水分濃度が非常に高い値でした。SOAPの値でナトリウムがと高い値で検出されたことから、海水の混入が懸念されます。海水は一般的に、％の水と％の塩で構成されており、塩に含まれているナトリウムは％です。この海水の組成割合をもとに、海水混入の検討を行いました。今回の水分濃度がppm、新油の水分値が.ppmであることから、増加分の水分はppmだと考えられます。この増加分が海水であったとすると海水により増加したナトリウム濃度は以下の計算により推定されます。ナトリウム濃度[ppm]＝水分濃度[ppm]×＝×＝[ppm]SOAPで実際に検出されたナトリウム濃度はであり、計算値と比較的近いことから、本試料は海水の混入により水分濃度が増加した可能性が高いと判断します。軸受は継続使用可能な状態にあると判断します。但し、将来的な摩耗進行の有無を確認するためにも傾向監視を継続することが有効です。更油或いは部分更油による水分濃度の調整水分の影響により金属表面で腐食摩耗が発生し、発生した鉄錆等の粒子が潤滑部に噛み込み摩耗が進行することがありますので、更油或いは部分更油などにより相対的に水分濃度を低くするなどの方法を推奨します。また、水分増加の原因は海水の混入の可能性が高く、混入経路を特定しなければ、再び海水の混入が継続する可能性がありますので、混入経路を特定および処置されることを併せて推奨します。摩耗進行の監視切削摩耗、凝着摩耗の進行を監視するために、定期的に分析を実施し、進行状況を確認されることを推奨します。はフェログラフィーおよびSOAPの結果から総合的に判断した結果、継続使用は可能ですが、機器の機能を確認するためにも傾向管理が有用と考えます。フェログラフィー【定量分析：Is値】Is値は異常摩耗の早期発見パラメータのつで、摩耗粒子を定量化するために用います。今回のIs値はの乗と高い値でした。フェログラフィー【定性分析：摩耗粒子および摩耗形態観察】分析結果から比較的多く観察された粒子は、以下の通りでした。正常な摩耗粒子・潤滑状態が正常なマイルド摩耗により発生。切削粒子・異物や金属表面の微小突起による切削摩耗により発生。シビア粒子・潤滑状態がやや厳しい凝着摩耗により発生。金属潤滑部が局部的に油膜切れを起していると考えられます。球状粒子・金属接触が厳しく、且つ、金属が溶融するほどの高い摩擦熱が発生していると考えられます。黒錆・潤滑状態がやや厳しい凝着摩耗により発生。金属接触が厳しく、且つ、高い摩擦熱が発生していると考えられます。鉄錆、砂等・外部から混入したと考えられます。観察された摩耗粒子の中でも切削粒子、シビア粒子、黒錆は、注意が必要です。切削摩耗は、他の摩耗形態に比較して摩耗進行速度が速く注意が必要で、定期的なトライボ診断による状態監視が必要と考えます。切削摩耗の原因となる混入異物が残留している場合、この異物により切削摩耗が継続して発生する可能性があります。シビア粒子、黒錆は、凝着摩耗に分類されます。これらの摩耗粒子は、摺動面で凝着、破断を繰り返し、この過程で生じる移着粒子が成長して摩耗粒子となります。そのため、摺動面では局部的に油膜切れが発生していることを示しています。この状態が継続した場合、摩耗粒子のサイズは徐々に大型化していき、設備の損傷に至る場合がありますので、傾向監視が必要です。Iカップリング発光分光分析【SOAP】検出された金属元素から発生箇所を推定すると、以下の通りでした。鉄、鉛、銅、ニッケル、錫・軸受等リン、亜鉛、カルシウム、マグネシウム・添加剤アルミニウム、ナトリウム・外部混入異物銅を使用した箇所の溶出・摩耗SOAPの結果、銅がppm検出されたことから、銅を使用した箇所の溶出・摩耗が発生していると推定されます。亜鉛系添加剤を使用している潤滑油で銅が検出される場合、潤滑系統内でこれらの金属が亜鉛系添加剤の影響により溶出することが知られています。今回の検出は、この溶出と摩耗との双方によるものと考えられます。今後、別紙鉱油の酸化に対する金属触媒の影響に示すように濃度の増加に伴い酸化速度が速まる可能性があります。粘度、IR酸化度の各データは良好でした。水分は、ppmと当社推奨の管理限界値を超えていました。今後、水分の影響で油槽内に錆が発生し、その影響で摩耗が発生する懸念があります。
報告№109-09136 報告№113-00211 | 分析№109-001160 分析№113-000807 | 113-000807_date131004 | 潤滑油の劣化はないものの、油中の汚染度がやや高い値でした。採油条件の影響で値が高くなっていると考えられますが、異物の影響で将来的に摩耗が進行する懸念がありますので、に示す対策を推奨します。軸受は継続使用可能な状態にあると判断します。シリコン系のグリースや添加剤の確認シリコン系の添加剤やグリースを使用している箇所があるかについてご確認下さい。詳細はを参照下さい。最適な採油方法本試料油は、機器停止中に軸受箱排油口から採油されているため、分析データが高濃度に出ていると推定されます。正確なデータによる診断を行うためにも、今後の採油は、極力運転中もしくは停止直後の油槽中層部から実施されることを推奨します。はフェログラフィーおよびSOAP／D-SOAPの結果から総合的に判断した結果、継続使用は可能ですが、今後の機器の機能を確認するためにも傾向管理が有用と考えます。フェログラフィー【定量分析：Is値】Is値は異常摩耗の早期発見パラメータのつで、摩耗程度を定量化するために用います。今回のIs値はの乗と、やや高い値でした。フェログラフィー【定性分析：摩耗粒子および摩耗形態観察】分析結果から観察された代表的な粒子は、以下の通りでした。疲労摩耗粒子・繰返し応力を受けて発生。フリクションポリマ・局部的に高圧・高温となる場合に発生。樹脂等・外部から混入したと考えられます。Iカップリング発光分光分析【SOAP／D-SOAP】検出された金属元素から発生箇所を推定すると、以下の通りでした。鉄、鉛、銅、錫、亜鉛・軸受等カルシウム、バリウム、アルミニウム、ケイ素、ナトリウム・外部混入異物ケイ素の検出ケイ素がppm検出されました。一般に、潤滑油中からケイ素が検出された場合の原因として、油の消泡剤として使用されるシリコン系の添加剤が検出されるフェログラフィーおよびフィルタ表面の異物観察で砂が多く観察され、これが検出されるシリコングリースをシール部に塗布している場合、このシリコングリースが潤滑油に混入して検出されるなどが挙げられますが、今回検出が比較的高濃度であることからの可能性が考えられます。については、分析結果では確認することが出来ませんので、これに関する情報があれば提供をお願いします。銅の摩耗SOAP/D-SOAPで銅が比較的高い値でした。銅を使用した箇所は、オイルリングの摩耗が考えられます。オイルリングが摩耗していた場合、潤滑油の適正なかきあげに影響が生じ、軸受軌道面の油膜切れ発生原因となることから注意が必要です。計数汚染度はNAS級と当社推奨の管理限界値以下であるもののやや高く、重量汚染度はmg/mlと当社推奨の管理限界値を超えていました。フィルタ表面の異物観察で金属片、鉄錆、砂等が観察されたことから、汚染度が高い要因は、摩耗と外部混入異物の影響と思われます。粘度、水分、全酸価、IR、RBOTの各データは、良好でした。尚、別紙RBOTの減少傾向から油の余寿命を求めた結果、本試料油は直近の更油から起算して年月まで使用可能であることが分かります。
報告№107-4530 報告№107-7004 | 分析№107-01164 分析№107-01202 | 107-01202 | 初期試験を実施した結果、計数汚染度の～μmサイズの粒子数に増加傾向が確認されました。SOAP／D－SOAPおよびフェログラフィーの各データに摩耗の進行を示す傾向が確認されていないため、現在のところ、本軸受は継続使用可能な状態にあると思われます。但し、今後計数汚染度の上昇とともに、SOAP／D－SOAPまたはフェログラフィーのデータが上昇する場合が想定されますので、ヶ月後に精点Bを実施し、摩耗の進行状況を確認することを推奨します。これらのことは、前回に比較して、計数汚染度の～μmサイズの粒子数に増加傾向が確認されたことSOAP／D-SOAPの鉄および錫濃度に変化がないこと異常摩耗の早期発見パラメータであるフェログラフィーのIs値が.と良好の範囲にあること以上のことから判断しました。
報告№109-09136 報告№112-00091 | 分析№109-001160 分析№112-000249 | 112-000249 | RBOTは当社推奨の管理限界値以下にありました。IRの結果で新油に確認されているcm-付近の酸化防止剤の吸収が確認されず、新油と異なるピークが確認されました。IRの結果から異種油の混入または油名が間違っている可能性がありますので、使用油名を再度ご確認下さい。これらのことが確認されなかった場合は、潤滑油は酸化防止剤の減少と判断されますので、今回の採油後に更油を実施していなければ更油を推奨します。粘度、全酸価の各データは良好でした。IRIRの結果で新油に確認されているcm-付近の酸化防止剤の吸収が確認されず、新油と異なるピークが確認されました。RBOTRBOTはminと当社推奨の管理限界値min以下にありました。水分は良好でした。
報告№109-09136 報告№114-00150 | 分析№109-001160 分析№114-000459 | 114-000459 | 潤滑油の劣化は確認されなかったものの、油中の汚染度が高い値でした。今後、油中の夾雑物が潤滑部に噛み込み、摩耗が進行することが懸念されます。軸受は、継続使用可能な状態であり、現時点では即時の分解点検は不要と判断します。但し、今後の摩耗推移を確認するためにも定期的な傾向監視を継続することが必要です。更油或いは濾過油中の汚染度が高いことから、摩耗粒子や異物等の夾雑物が潤滑部に噛み込むことによる摩耗の進行が懸念されるため、更油或いは濾過を推奨します。更油をする際には、油槽内を清掃し、更油する新油もNAS級程度の清浄な潤滑油を更油することを推奨します。定期的な分析今後の摩耗推移を監視するため、定期的な分析実施を推奨します。最適な採油方法本試料油は、機器停止中に給油口から採油されているため、別紙油中粒子の沈降の影響に示すように、油中粒子が油槽底部に沈降し、分析データが低濃度に出ている可能性があります。正確なデータによる診断を行うためにも、今後の採油は、極力運転中もしくは停止直後の油槽中層部から実施されることを推奨します。診断結果粘度粘度は、mm/sと新油値のmm/sに比較して粘度変化率が-.％となっており、当社推奨の管理限界値以内であり、良好です。水分はppmと当社推奨の管理限界値以下であるものの、やや高い値でした。今後さらに水分が増加した場合、金属表面での腐食摩耗の発生や、潤滑不良による軸受寿命の低下が懸念されます。酸価・IR酸化劣化の進行度は、酸価、IRの結果から総合的に判断します。酸価は、.mgKOH/gと当社推奨の管理限界値.mgKOH/g以下であり、IRで油の酸化劣化により発生するカルボン酸の吸収が確認されないことから、酸化劣化していないと判断します。計数汚染度計数汚染度はNAS級を上回っており、当社推奨の管理限界値NAS級を超えていました。フィルタ残渣に鉄錆、砂等が確認されたことから、汚染度が高い要因は外部混入異物の影響と思われます。重量汚染度は、.mg/mlと当社推奨の管理限界値mg/ml以下であり、良好です。異常摩耗の早期発見のパラメータであるIs値はレベルとやや高い値でした。また、潤滑部の摩耗が認められたため、定期的に潤滑油分析を実施し、摩耗推移を監視することが有用と考えます。フェログラフィーで観察された代表的な粒子は以下の通りです。球状粒子・微小領域における溶融摩耗により発生。高熱が発生した箇所があると考えられます。球状粒子は、摩擦面が将来的に異常摩耗へ進展する可能性を示唆しているため、傾向監視が有用と思われます。詳細は、別紙傾向監視が必要な摩耗粒子をご覧ください。
報告№109-09136 報告№113-00511 | 分析№109-001160 分析№113-002143 | 113-002143 | 潤滑油は継続使用可能な状態にあると判断します。本試料油の添加剤は、一般に、タービン油に比較して極圧添加剤や摩耗防止剤などの濃度が高く、この影響でRBOT試験の結果が変動する傾向があります。そのため、タービン油と同等の精度でギヤ油を評価するには、RBOTの結果に加え、粘度、全酸価、IRなどのデータに基づき総合的に判断することが必要です。前回同様に粘度、全酸価、IR、RBOTの各データは正常であることから、潤滑は良好と判断します。尚、別紙RBOTの減少傾向から油の余寿命を求めた結果、本試料は直近の更油から起算して年月まで使用可能であると推定できます。前回同様に水分は良好と判断します。
報告№109-09270 報告№109-09270 | 分析№109-001993 分析№109-001993 | 109-001993 | 潤滑油および本軸受は、継続使用可能な状態にあると判断しますが、定期的に分析を実施し、摩耗の進行状況を確認されることを推奨します。次回採油時期は、理論的に求めると最短で約時間となります。この時間は、油中汚染物が均一になるために必要とする時間であり、この時間を経過すれば、再分析の結果から潤滑状態の傾向を確認することが可能となります。理論時間を参考に次回採油時期を検討されることを推奨します。
報告№104-0388 報告№104-0388 | 分析№104-02700 分析№104-02700 | 104-02700 | 分析の結果、フレーキングの進行が見られており、計画を組んで早い時期に分解点検を行うことが必要です。計数汚染度は管理限界値を超えていました。計数汚染度はNAS級以上と当社推奨の管理限界値のNAS級を超えており、汚染されていました。重量汚染度はmg/mlでした。重量汚染度はmg/mlでした。機器の潤滑状態分析の結果、フレーキングの進行が確認されたことから、早い時期に開放点検を実施し、ベアリング表面の状態を確認する事が必要です。SOAPの結果、摩耗により発生した鉄、銅が検出されました。SOAPの結果、軸受軌道面の摩耗により発生した鉄および銅が検出されました。D－SOAPの結果、鉄、銅およびクロムが検出されました。D－SOAPの結果、摩耗により発生した鉄、銅およびクロムが検出されました。フェログラフィーの結果、フレーキングの進行が確認されました。フェログラフィーの結果、異常摩耗の早期発見パラメータであるIs値がの乗と高く、且つ、フレーキングにより発生した摩耗粒子が確認されたことから、ベアリング表面にはフレーキングが発生していると考えられました。以上のことから、早い時期に開放点検を実施し、ベアリング表面の状態を確認されることが必要です。
報告№107-4508 報告№107-6523 | 分析№107-00526 分析№107-00694 | 107-00694 | 精点Aを実施した結果、摩耗の安定が確認され、潤滑油も継続使用可能と判断します。これらのことは、前回に比較して、計数汚染度はランク減少したことSOAP／D-SOAPの鉄濃度に変化がないこと異常摩耗の早期発見パラメータであるフェログラフィーのIs値が.と良好の範囲にあることを示す粘度、水分、全酸価、IR、RBOTの各データが良好の範囲にあること以上のことから判断しました。
報告№109-09136 報告№110-00485 | 分析№109-001160 分析№110-002181 | 110-002181 | は、油の粘度、油中のスラッジの発生量を判断パラメータに、粘度、全酸価、IR、RBOTで評価します。分析の結果、油の粘性を示す粘度は、新油値の.mm/sに比較して粘度変化率が-.％の.mm/sとほぼ変化はなく、また油中のスラッジの発生量を示す全酸価は、新油値の.mgKOH/gと同じ.mgKOH/gで変化が見られず劣化は確認されなかった。さらにはIRの結果でも油が劣化した場合に発生するカルボン酸の発生も確認されず、酸化防止剤の残存量を示すRBOTは、限界値minに比較して、十分に残量があるminであった以上のことから、潤滑油の劣化は確認されませんでした。なお、使用油の使用期間または使用時間が不明であったため、ご要求の油の余寿命に関する検討は行えませんでした。可能であれば、これらの情報をご提供下さい。汚染度油中の水分を計測した結果、水分は.ppmと新油と同等であり、継続使用可能な状態にあることが確認されました。潤滑油は継続使用可能な状態にあると判断します。
報告№106-0209 報告№106-0209 | 分析№106-01157 分析№106-01157 | 106-01157 | 軸受の潤滑状態を確認する。分析の結果、現在のところ軸受は継続使用可能と判断します。但し、計数汚染度がNAS級とやや高く、粒子分布を詳細に見ると～μmの粒子が多いことが確認されました。摩耗粒子形態観察で鉄系のやや大型の摩耗粒子や黒錆が観察されたことから、汚染度が高い原因は、局部的な油膜切れにより発生した摩耗粒子や外部から混入した異物によるものと考えられました。本スラスト軸受には樹脂軸受が使用されています。この樹脂軸受が摩耗する要因は以下の二つが考えられます。樹脂軸受よりも硬い材質の粒子が軸受摺動面に噛み込みランナー摺動面とともに摩耗する油膜切れが発生しランナー側と接触する本試料油中の汚染粒子の影響で上記に示すメカニズムで摩耗が進行する場合が考えられます。念のため、ヶ月以内に再度分析を実施し、摩耗の進行状況を確認することを推奨します。SOAP／D-SOAPで鉛が検出されていますが、鉛はホワイトメタル種には含まれておりません。鉛が含まれているホワイトメタルは種から種で、これを使用している場合には摩耗発生を懸念する必要があります。念のため、メタル材質を再確認とともに、鉛合金を使用した箇所の情報をご提供ください。これらのことは、計数汚染度がNAS級とやや高いこと異常摩耗の早期発見パラメータであるフェログラフィーのIs値がと良好の範囲にあるものの、摩耗粒子形態観察の結果、外部から混入した鉄錆が観察されたこと鉛がSOAPでppm、D－SOAPでppm検出されたこと以上のことから判断しました。尚、今回の採油箇所がドレンバルブであるため、ドレンバルブ配管に残留していたものを採油した可能性があります。今後、採油は外部からの影響を避けるために、運転中及び停止直後に油層中層部から直接採油を実施されることを併せて推奨します。
報告№109-09136 報告№112-00631 | 分析№109-001160 分析№112-002771 | 112-002771 | 濾過前の試料油を分析した結果、メタルの主成分である錫がSOAPでppm、D-SOAPで検出されました。メタルの摩耗年月のメタル交換後から今回までの累積錫濃度は、トライボレポートの累積錫濃度に示すとおりppmでした。この累積錫濃度ppmと油量リットルから平均的な摩耗深さを計算した結果、平均的な摩耗深さはμmとなりました。メタルの初期の表面粗さをRmaxμmと仮定すると、この計算結果から％程度摩耗しているものの、前回から累積濃度に変化はないことから、摩耗は安定しているものと思われます。これらの障害発生に対する弊害を勘案の上、今後も定期的にトライボ診断を実施し、摩耗の進行状況を確認することを推奨します。
報告№109-09136 報告№110-00618 | 分析№109-001160 分析№110-002694 | 110-002694 | フェログラフィー異常摩耗の早期発見パラメータとして摩耗粒子を定量化して評価するフェログラフィーのIs値は、前回ののマイナス乗からマイナス乗に低下し、摩耗が安定していることを示していました。摩耗粒子の形態で比較的多く観察された粒子は、潤滑状態が正常な場合に発生する摩耗粒子でした。このような摩耗粒子が観察された場合には、潤滑部では正常なマイルド摩耗が発生していることが分かります。前回に比較して計数汚染度はNAS級からNAS級にランク減少し、良好でした。前回同様に粘度、水分、全酸価の各データは良好でした。軸受および潤滑油は継続使用可能な状態にあると判断します。
報告№108-0411 報告№110-00676 | 分析№108-02744 分析№110-003138 | 110-003138 | は、油の粘度変化率、油中のスラッジの発生量などを判断パラメータに、粘度、全酸価、IR、RBOTで評価します。分析の結果、油の粘性を示す粘度は、新油値のmm/sに比較して粘度変化率が+.％のmm/sとほぼ変化はなく、また油中のスラッジの発生量を示す全酸価は、新油値の.mgKOH/gに対して.mgKOH/gで減少しており、さらにはIRの結果でも油が劣化した場合に発生するカルボン酸の発生も確認されず、酸化防止剤の残存量を示すRBOTは、限界値minに比較して、十分に残量があるminであった。以上のように、の健全性を示す各パラメータは全て良好であり、潤滑油の劣化は確認されませんでした。尚、別紙RBOTの減少傾向から油の余寿命を求めた結果、本試料は直近の更油から起算して稼働日数が年月まで使用可能であることが分かります。油中の水分を計測した結果、水分はppmと新油と同等であり、継続使用可能な状態にあることが確認されました。潤滑油は継続使用可能な状態にあると判断します。
報告№107-0366 報告№113-00119 | 分析№107-01900 分析№113-000452 | 113-000452 | 濾過前の試料油を分析した結果、摩耗粒子の形態観察で比較的多く観察された粒子は、以下の通りでした。潤滑状態がやや厳しい場合に発生するシビア粒子異物や金属表面の微小突起による切削摩耗により発生する切削粒子局部的に高圧・高温となる場合に発生するフリクションポリマまた、D-SOAPの結果、鉄が、メタルの主成分である錫が検出されました。シビア粒子摩耗粒子の観察結果から、発生している摩耗形態は凝着摩耗であることがわかりました。観察された摩耗粒子は鉄系材料であることから、軸受摺動部や鉄系材料同士が局部的に接触する箇所、例えば軸受支持部などで発生していると思われます。メタルの摩耗軸受の素材である錫がと若干ですが検出されたことから、軸受メタルの一部に摩耗が発生していると推定されます。汚染度はNAS級と非常に良好領域にあり、油中粒子サイズの分布状況から、発生している摩耗粒子サイズは比較的健全な摩耗状態と判断できる～μmが大多数となっていることから、現時点で軸受の継続使用には影響がないと判断しますが、念のため再分析によって摩耗の進行状況を確認する必要があります。これらの障害発生に対する弊害を勘案の上、ヶ月後に再分析を実施し、汚染度および摩耗の進行状況を確認されることを推奨します。尚、更油によりRBOTが前回に比較してmin増加していますので、今後は今回のRBOT値によりデータ管理を行います。
報告№102-0279 | 分析№102-02769 | 102-02769 | 分析の結果、すべり軸受摺動面で油膜切れによる凝着摩耗が発生しています。今後さらに摩耗が進行する場合がありますので、運転再開後時間経過した時点で再度分析を実施し、摩耗の進行状況を確認されることを推奨します。これらのことは、フェログラフィーの結果、異常摩耗の早期発見パラメータが.と良好の範囲にあるものの、凝着摩耗により発生したシビア粒子が多くみられることから判断できます。
報告№109-09249 報告№111-00162 | 分析№109-001747 分析№111-000865 | 111-000865 | 運転中における潤滑状態は正常であったものと判断します。但し、潤滑油は水分が当社推奨の管理限界値を超えていたことから、以下の対策が必要です。今後、水分の影響で油槽内に錆が発生し、その影響で摩耗が発生する懸念があるため、更油を推奨します。フェログラフィー異常摩耗の早期発見パラメータとして摩耗粒子を定量化して評価するフェログラフィーのIs値は、潤滑状態が正常なのマイナス乗でした。Iカップリング発光分光分析供試の冷凍機油を分析した結果、検出された金属は油中金属元素の結果表に示すように、錫、ナトリウムでした。これら検出された金属元素から発生箇所を推定すると、錫・軸受・ギヤ等ナトリウム・外部混入異物であると思われます。このうち、機械部品が摩耗したと思われる元素はのグループです。水分はppmと当社推奨の管理限界値を超えていました。今後、水分の影響で油槽内に錆が発生し、その影響で摩耗が発生する懸念があります。粘度、全酸価、酸化安定度、有機物・有機化合物の各データは良好でした。分析結果特性低下特性低下に係るパラメータの分析結果は良好と判断します。粘度粘度はmm/sと新油値.mm/sに対する粘度変化率は-％で、当社推奨の管理限界値である±％以内にあり、良好と判断します。全酸価添加タービン油の全酸価は、油メーカによって初期値が違うため統一した管理基準を設定するのが困難であることから、当社では管理限界値を設定しておらず、新油分析値との比較及び他の分析項目の結果より全酸価の状態判断を行います。その結果、全酸価は.mgKOH/gと新油値.mgKOH/gに比較して変化はないことから、良好と判断します。有機物・有機化合物有機物・有機化合物は、IRチャートによる新油分析値との比較の結果、cm-付近に劣化の兆候を示すカルボン酸の吸収が確認されていないことから、良好と判断します。色相はL.であり、新油値のL.に比較して変化はないことから、良好と判断します。汚染に係るパラメータの分析結果は、水分は当社推奨の管理限界値を超えていました。水分はppmであり、当社推奨の管理限界値のを超えていました。汚染粒子数はNAS級であり、当社推奨の管理限界値のNAS級以内であることから良好と判断します。汚染度物重量は.mg/mlであり、当社推奨の管理限界値のmg/ml以内であることから良好と判断します。摩耗運転中における潤滑状態は正常であったものと判断します。異常摩耗の早期発見パラメータであるフェログラフィーのIs値がのマイナス乗と当社基準値と比較して良好の範囲にあったことから、潤滑箇所の潤滑状態は正常と判断します。金属濃度SOAP法により金属濃度を測定した結果、潤滑箇所で発生する金属接触によって検出される錫がppm検出されましたが僅かであり良好と判断します。金属濃度酸溶解法により金属濃度を測定した結果、外部から混入したと思われるナトリウムが検出されましたが僅かであり良好と判断します。
報告№107-0216 報告№107-0216 | 分析№107-01169 分析№107-01169 | 107-01169 | 分析の結果、全てのデータが良好であることから、この油は継続使用可能であり、潤滑状態も正常と判断します。は良好と判断します。粘度は良好と判断します。粘度はmm/sと新油値mm/sに比較して、粘度変化率は+％で、当社推奨の管理限界値である±％以内にあり、良好と判断します。水分は良好と判断します。水分はppmと当社推奨の管理限界値の以下であり、良好と判断します。全酸価は良好と判断します。全酸価は.mgKOH/gと新油値.mgKOH/gに比較して高い値を示しているものの、IRの結果で油劣化の兆候を示すカルボン酸が確認されていないことから良好と判断します。IRの結果、良好と判断します。IRの結果、油劣化の兆候を示すカルボン酸の吸収が確認されていないことから、良好と判断します。RBOTの結果、良好と判断します。RBOTはminと当社推奨の管理限界値のmin以上であり、良好と判断します。は良好と判断します。計数汚染度は良好と判断します。計数汚染度はNAS級と当社推奨の管理限界値のNAS級以内であり、良好と判断します。重量汚染度は良好と判断します。重量汚染度は.mg/mlと当社推奨の管理限界値のmg/ml以内であり、良好と判断します。機器の潤滑状態機器の潤滑状態は正常と判断します。SOAPの結果は良好です。SOAPの結果、油の添加剤成分であるバリウムが検出されました。軸受の摩耗を示す錫は検出されていないことから良好と判断します。D－SOAPの結果は良好です。D－SOAPの結果、油の添加剤成分であるバリウム、外部から混入したと思われるカルシウム、ナトリウムが検出されました。軸受の摩耗を示す錫は検出されていないことから良好と判断します。フェログラフィーの結果は良好です。異常摩耗の早期発見パラメータであるフェログラフィーのIs値が.と良好の範囲にあり、潤滑状態は正常と判断します。
報告№4575 | 分析№99-02256 | 9902256 | 本試料油は継続使用可能と判断します。粘度は良好と判断します。粘度はmm/sと新油値のmm/sに比較して、粘度変化率は.％と当社推奨の管理目安内にあり、良好と判断します。水分は良好と判断します。水分はppmと当社推奨の管理目安内にあり、良好と判断します。全酸価は良好と判断します。全酸価は.mgKOH/gと新油値の.mgKOH/g以内にあり、良好と判断します。IRは新油に比較して変化はなく、良好と判断します。IRはチャートに示すように新油に比較して変化はなく、良好と判断します。計数汚染度は良好と判断します。計数汚染度はNAS級と当社推奨の管理目安以内にあり、良好と判断します。重量汚染度は良好と判断します。重量汚染度はmg/mlと当社推奨の管理目安以内にあり、良好と判断します。機器の潤滑状態潤滑状態は正常と判断する。SOAPの結果、ベアリングの外輪、内輪、転動体の摩耗により発生したと思われる鉄、ベアリングの保持器の摩耗により発生したと思われる銅、鉛が検出されました。又、油の添加剤成分であるリンが検出されました。D－SOAPの結果、ベアリングの外輪、内輪、転動体の摩耗により発生したと思われる鉄、ベアリングの保持器の摩耗により発生したと思われる銅、鉛、錫、が検出されました。又、外部から混入したと思われるカルシウム、ナトリウムが極わずかに検出されました。摩耗の過酷度を示すフェログラフィーのIs値がと低く、潤滑状態は正常と判断します。
報告№107-6026 報告№107-0388 | 分析№107-02108 分析№107-02023 | 107-02023 | 分析の結果、銅を使用した箇所および軸受メタルの摩耗が確認されました。摩耗粒子形態観察で金属接触が厳しい場合に発生するシビア粒子がやや多く観察されたことから、軸受摺動面では厳しい金属接触が発生しています。今後、更に摩耗が進行することが懸念されるため、ヶ月後に再度分析を実施し、摩耗の進行状況を確認することを推奨します。これらのことは、異常摩耗の早期発見パラメータであるフェログラフィーのIs値が.と良好の範囲にあるものの、摩耗粒子形態観察の結果、金属接触が厳しい場合に発生するシビア粒子、銅合金がやや多く観察されたことSOAP／D－SOAPの結果、銅、錫が検出されたこと以上のことから判断しました。尚、トライボ診断は、軸受メタルの表面積と油量の情報をご提供いただければ、摩耗量を求め、その結果から軸受メタルの摩耗状況を定量的に評価することが可能となりますので、情報をご提供下さい。
報告№109-09136 報告№111-00334 | 分析№109-001160 分析№111-001562 | 111-001562 | 潤滑油は継続使用可能な状態にあると判断します。重量汚染度は良好でした。粘度、水分、全酸価、IRの各データは良好でした。
報告№103-6026 | 分析№103-00689 | 103-00689 | 精点Aを実施した結果、フェログラフィーを除く項目は良好でした。フェログラフィーの結果、摩耗過酷度を示すIs値は.と良好の範囲にあるものの、摩耗粒子形態観察の結果、摩擦熱が高い場合に発生する球状粒子、局部的に高温・高圧になっている場合に発生するフリクションポリマが見られました。球状粒子は、異常の兆候を示す形態のパラメータで、この摩耗粒子が発生する場合、潤滑状態に注意が必要です。球状粒子の発生原因は、一般に、溶接工事、溶接作業などによる溶接スパッタの混入、電食による発生、厳しい金属接触による摩耗、が考えられます。発生原因が、の溶接スパッタの混入であれば、今後増加しないと思われますが、が考えられる場合は、原因を取り除かなければ球状粒子は増加すると考えられますので、ヶ月以内に精点Bを実施し、この球状粒子が増加の有無を確認されることを推奨します。念のため、主機の起動時、停止時の温度チャートから軸受温度が微妙に変化しているか、いないかの確認をされるよう推奨します。
報告№109-00054 報告№109-00054 | 分析№109-000244 分析№109-000244 | 109-000244 | 分析の結果、摩耗の安定が確認され、潤滑油も継続使用可能と判断します。但し、前回同様にケイ素がppm検出されています。一般に、潤滑油中からケイ素が検出された場合の原因として、油の消泡剤として使用されるシリコン系の添加剤が検出されるフェログラフィーおよびフィルタ表面の異物観察で砂が多く観察され、これが検出されるシリコングリースをシール部に塗布している場合、このシリコングリースが潤滑油に混入して検出されるなどが挙げられますが、今回の原因は、フェログラフィーおよびフィルタで砂が多く観察されなかったことから、ではない可能性が考えられます。およびについては、分析結果では確認することが出来ませんので、原因を絞込むため、消泡剤の投与をしていないか、また、シリコングリースを使用している箇所があるかについてご確認下さい。これらのことは、前回に比較して、計数汚染度はランク増加したものの、SOAP／D-SOAPの鉄濃度に変化がないことSOAPでケイ素が検出されたこと異常摩耗の早期発見パラメータであるフェログラフィーのIs値が×のマイナス乗と良好の範囲にあることである粘度、水分、全酸価、IRの各データが良好の範囲にあること以上のことから判断しています。は良好と判断します。粘度は良好と判断します。粘度はmm/sと新油値.mm/sに比較して、粘度変化率は-％で、当社推奨の管理限界値である±％以内にあり、良好と判断します。水分は良好と判断します。水分はppmと当社推奨の管理限界値の以下であり、良好と判断します。全酸価は良好と判断します。全酸価は.mgKOH/gと当社推奨の管理限界値の.mgKOH/g以内にあり、良好と判断します。IRの結果、良好と判断します。IRの結果、油劣化の兆候を示すカルボン酸の吸収が確認されていないことから、良好と判断します。は良好と判断します。計数汚染度は良好と判断します。計数汚染度はNAS級と当社推奨の管理限界値のNAS級以内にあり、良好と判断します。重量汚染度は良好と判断します。重量汚染度は.mg/mlと当社推奨の管理限界値のmg/ml以内にあり、良好と判断します。機器の潤滑状態機器の潤滑状態は正常と判断します。SOAPの結果、ケイ素が検出されています。SOAPの結果、ケイ素がppm検出されています。D－SOAPの結果は良好です。D－SOAPの結果、鉄が、外部から混入したと思われるカルシウムが、亜鉛、ナトリウムが共に検出されています。フェログラフィーの結果は良好です。異常摩耗の早期発見パラメータであるフェログラフィーのIs値が×のマイナス乗と良好の範囲にあり、潤滑状態は正常と判断します。
報告№107-0034 報告№107-0034 | 分析№107-00169 分析№107-00169 | 107-00169 | 分析の結果、摩耗粒子形態観察で外部から混入したと思われる鉄錆、砂がやや多く観察されました。混入による影響は直ちにないものの、今後、これらの異物が軸受摺動面に噛み込み摩耗が進行することが懸念されました。一方、を示す全酸価が当社推奨の管理限界値を超えていました。IRの結果で油劣化の兆候を示すカルボン酸の吸収が確認されたことから、全酸価が高い原因は、油劣化によるものと考えられました。他電力の例では、全酸価が上昇し続けたタービン油を使用していて、軸受メタルが腐食摩耗により全損した例もありますので注意が必要です。以上のことから、至急更油を実施されることを推奨します。更油時期がヶ月を超える場合は、再度分析を実施し、劣化および摩耗の進行状況を確認することを併せて推奨します。これらのことは、全酸価が.mgKOH/gと当社推奨の管理限界値を超えていたことIRの結果、油劣化の兆候を示すカルボン酸の吸収が確認されたこと異常摩耗の早期発見パラメータであるフェログラフィーのIs値が.と良好の範囲にあるものの、摩耗粒子形態観察の結果、外部から混入したと思われる鉄錆、砂がやや多く観察されたこと以上のことから判断しました。全酸価が当社推奨の管理限界値を超え、IRの結果で油劣化の兆候を示すカルボン酸の吸収が確認されました。粘度は良好と判断します。粘度は.mm/sと新油値mm/sに比較して、粘度変化率は+％で、当社推奨の管理限界値である±％以内にあり、良好と判断します。水分は良好と判断します。水分はppmと当社推奨の管理限界値の以下であり、良好と判断します。全酸価は当社推奨の管理限界値を超えていました。全酸価は.mgKOH/gと当社推奨の管理限界値の.mgKOH/gを超えていました。IRの結果、油劣化の兆候を示すカルボン酸の吸収が確認されました。IRの結果、油劣化の兆候を示すカルボン酸の吸収が確認されました。は良好と判断します。計数汚染度は良好と判断します。計数汚染度はNAS級と当社推奨の管理限界値のNAS級以内であり、良好と判断します。重量汚染度は良好と判断します。重量汚染度はmg/mlと当社推奨の管理限界値のmg/ml以内であり、良好と判断します。機器の潤滑状態摩耗粒子形態観察の結果、外部から混入したと思われる鉄錆、砂がやや多く観察されました。SOAPの結果は良好です。SOAPの結果、金属元素は検出されませんでした。D－SOAPの結果、軸受の摩耗を示す錫が検出されました。D－SOAPの結果、鉄が、銅が、軸受の摩耗を示す錫が、亜鉛が、外部から混入したカルシウム、ナトリウムが共に検出されました。フェログラフィーの結果、外部から混入したと思われる鉄錆、砂がやや多く観察されました。異常摩耗の早期発見パラメータであるフェログラフィーのIs値が.と良好の範囲にあるものの、摩耗粒子形態観察の結果、外部から混入したと思われる鉄錆、砂がやや多く観察されました。
報告№109-09136 報告№111-00012 | 分析№109-001160 分析№111-000017 | 111-000017 | 潤滑油および対象設備は継続使用可能な状態にあると判断します。
報告№107-0277 報告№107-0277 | 分析№107-01473 分析№107-01473 | 107-01473 | 分析の結果、全てのデータが良好であることから、この油は継続使用可能であり、潤滑状態も正常と判断します。は良好と判断します。粘度は良好と判断します。粘度はmm/sと新油値mm/sに比較して、粘度変化率は+％で、当社推奨の管理限界値である±％以内にあり、良好と判断します。水分は良好と判断します。水分は.ppmと当社推奨の管理限界値の以下であり、良好と判断します。全酸価は良好と判断します。全酸価は.mgKOH/gと新油値.mgKOH/gに比較してやや高い値を示しているものの、IRの結果で油劣化の兆候を示すカルボン酸が確認されていないことから、良好と判断します。IRの結果、良好と判断します。IRの結果、油劣化の兆候を示すカルボン酸の吸収が確認されていないことから、良好と判断します。RBOTの結果、良好と判断します。RBOTはminと当社推奨の管理限界値のmin以上であり、良好と判断します。は良好と判断します。計数汚染度は良好と判断します。計数汚染度はNAS級と当社推奨の管理限界値のNAS級以内であり、良好と判断します。重量汚染度は良好と判断します。重量汚染度は.mg/mlと当社推奨の管理限界値のmg/ml以内であり、良好と判断します。機器の潤滑状態機器の潤滑状態は正常と判断します。SOAPの結果は良好です。SOAPの結果、油の添加剤成分であるバリウムがppm検出されました。D－SOAPの結果は良好です。D－SOAPの結果、摩耗により発生した鉄、銅、クロム、亜鉛が、油の添加剤成分であるバリウムが、外部から混入したと思われるカルシウムが、ナトリウムが、アルミニウム、マグネシウムが検出されました。フェログラフィーの結果は良好です。異常摩耗の早期発見パラメータであるフェログラフィーのIs値が.と良好の範囲にあり、潤滑状態は正常と判断します。
報告№107-4517 報告№107-4549 | 分析№107-00829 分析№107-02530 | 107-02530 | 今回の採油は、機器停止から約週間経過した後にドレンバルブから抜油を実施しながら実施しました。そのため、油中粒子が均一に分散している油循環中の採油に比較し沈降の影響を受け、分析データが高濃度に出る可能性があると思われます。今回の分析は以上のことを踏まえて結果を検討しました。分析の結果、SOAPおよびD－SOAPで軸受メタルの主成分の錫が検出されており、軸受の摩耗が発生していることが確認されました。今後さらに摩耗が進行することが懸念されるため、錫濃度から摩耗量を評価し、軸受の損傷状況を監視する必要があると考えられます。次回分析時には、今回提出いただきましたトライボ診断仕様確認書の欄にある設備情報機械要素情報採油情報等の各データをご提供いただきますようお願いいたします。一方、油の基本特性を示す粘度、水分、全酸価、IRの各データは全て良好の範囲にあり、この油は継続使用可能と判断します。尚、機器の潤滑状態をより正確に知るには、粒子の沈降の影響を極力抑え、油中粒子が均一な分散状態に近い状態での採油が望ましく、そのため対象機器の運転中、または停止直後に採油を実施されることを推奨します。
報告№109-09464 報告№109-09464 軸受の交換を推奨した４号ロール№３は、既報のとおりＩｓ値が１０の８乗でしたが、本軸受の場合はこの値に比較して５桁低い１０の３乗であり、本軸受は継続使用可能な範囲にあると思われます。 | 分析№109-002884 分析№109-002884 | 109-002884 | ・フレーキングの発生の有無転がり軸受寿命の指標としている摩耗粒子が観察されなかったことから、フレーキングは発生していないことが確認されています。・軸受の潤滑状態前回に比較して異常摩耗の早期発見パラメータであるフェログラフィーのIs値がの乗から乗に桁減少しました。但し、観察された摩耗粒子が前回同様にフレッティングにより発生する赤錆であり、これが比較的多く観察されました。フレッティング粒子の発生箇所は、以下の箇所のいずれかで発生していると考えられます。軸と内輪内面軸受ケース部と外輪外面軌道輪と転動体フレッティング粒子は、酸化して硬化することからこの粒子が軸受軌道面に噛み込み、圧痕となって疲労剥離の起点となり、フレーキングへと進展することが想定されます。・を示す粘度、水分、全酸価、IRの各データは良好でした。結論現在のところ、潤滑油および軸受は継続使用可能な状態にあると判断します。対策フレッティング粒子による摩耗の進行が懸念されるため、定期的に分析を実施し、摩耗の進行状況を確認されることを推奨します。次回分析の時期を理論的に求めたところ、最短で約時間となります。この時間は、油中汚染物が均一になるために必要とする時間であり、この時間を経過すれば、再分析の結果から状態の傾向を確認することが可能となりますので、これを参考に次回分析時期を検討されることを推奨します。
|  | 113-001156 | 粘度、IR、SOAP-Tの結果で新油と一致しないデータが確認されたことから、異種油の混入または油名の誤りが考えられるため、に示す対策を推奨します。減速機減速機は継続使用可能であるため、分解点検の必要はないと判断します。但し、銅が非常に高い値で検出されており、銅を使用した箇所の摩耗が懸念されます。銅の増加傾向や将来的な摩耗進行の有無を確認するためにも傾向監視を継続することが有効です。異種油の混入、油名の確認および、場合によっては更油分析データから新油と一致しないデータが確認されたことから、異種油の混入または油名が違っている可能性があります。油は設備の条件にあった適正な性能のものを使用することが重要であるため、異種油の混入の有無、油名を再確認することを推奨します。再確認し、現在使用している油が設備の条件に不適正であると判明した場合は、更油を推奨します。定期的なトライボ診断実施定期的な分析を実施することにより、データの変化から異常の兆候を早期に発見することが可能となります。今後懸念される疲労摩耗、凝着摩耗、銅使用箇所の摩耗の進行を監視するため、定期的なトライボ診断の実施を推奨します。粘度およびIRで新油と一致しないデータが確認されたことから、異種油の混入または油名の誤りが考えられます。粘度粘度は、mm/sと新油値の.mm/sに比較して粘度変化率が-.％となっており、当社推奨の管理限界値である±％を超えていました。異種油の混入または油名の誤りが考えられます。適正な粘度範囲より低粘度の油を使用した場合、潤滑部で油膜切れが発生し、摩耗の進行に繋がることが懸念されます。水分は.ppmと当社推奨の管理限界値以下にあり、良好と判断します。酸価・IR酸価劣化の進行度は、酸価およびIRの結果から総合的に判断します。酸価は、.mgKOH/gと新油値.mgKOH/g以下にあり、IRの結果で油劣化の兆候を示すカルボン酸の吸収が確認されていないことから、油は劣化していないと判断します。但し、IRの結果、新油のIRスペクトルと一致しない箇所が確認されました。異種油の混入、または油名の誤りなどが考えられます。計数汚染度は当社推奨の管理限界値を超えていました。SOAP-Tで油の添加剤成分である亜鉛が検出され、フィルタ表面の異物観察で表面が茶褐色で金属片、粘ちょう物、鉄錆、砂等が観察されたことから、汚染度が高い要因は、摩耗とスラッジ、そして外部混入異物の影響と思われます。計数汚染度計数汚染度はNAS級以上と当社推奨の管理限界値NAS級を超えていました。重量汚染度は.mg/mlでした。光学顕微鏡写真重量汚染度で濾過したフィルタ表面上の夾雑物を光学顕微鏡で観察した結果、金属片、粘ちょう物、鉄錆、砂等が観察されました。はフェログラフィーおよびSOAP-Tの結果から総合的に判断した結果、継続使用は可能ですが、今後の機器の機能を確認するためにも傾向管理が有用と考えます。フェログラフィー【定量分析：Is値】Is値は異常摩耗の早期発見パラメータのつで、摩耗粒子を定量化するために用います。今回のIs値は、の乗と低い値でした。フェログラフィー【定性分析：摩耗粒子および摩耗形態観察】分析結果から観察された代表的な粒子は、以下の通りでした。切削粒子・異物や金属表面の微小突起による切削摩耗により発生。疲労摩耗粒子・繰返し応力を受けて発生。フリクションポリマ・局部的に高圧・高温となる場合に発生。。観察された摩耗粒子の中でも切削粒子は、将来的な摩耗の進行に繋がる可能性を示唆しているため、傾向監視が必要と思われます。減速機で切削摩耗が発生した場合、減速機内部で使用されている転がり軸受が切削摩耗により生じた軌道面の損傷が起点となって寿命が分の程度に低下することがあることから、切削摩耗には十分注意する必要があります。切削摩耗の発生原因となる混入異物が残留している場合、この異物により切削摩耗が継続して発生する可能性があります。Iカップリング発光分光分析【SOAP-T】検出された金属元素から発生箇所を推定すると、以下の通りでした。鉄、鉛、銅、アンチモン、ニッケル、錫・ギヤ歯面、軸受等リン、亜鉛、バリウム・添加剤カルシウム、アルミニウム、ケイ素、ナトリウム・外部混入異物SOAP-Tの結果、ご提供頂いた新油FBKオイルROで添加剤のバリウムがppm検出されていますが、本試料油からはバリウムが検出されませんでした。このことから、異種油の混入、または油名の誤りなどが考えられます。銅を使用した箇所の摩耗SOAP-Tで銅がppm検出されました。銅を使用した箇所は、転がり軸受の保持器である場合があります。保持器で銅を使用している場合、保持器の摩耗が進行することで転動体とのギャップが大きくなると共に振動が増大し、摩耗の進行につながることが懸念されます。また、亜鉛系添加剤を使用している潤滑油で銅が検出される場合、潤滑系統内でこれらの金属が亜鉛系添加剤の影響により溶出することが知られています。今回の検出は、この溶出と摩耗との双方によるものと考えられます。今後、別紙鉱油の酸化に対する金属触媒の影響に示すように濃度の増加に伴い酸化速度が速まる可能性があります。バックラッシ検出された鉄濃度を基にバックラッシ増加量の計算を行いました。今回、歯車の歯幅、モジュール、歯数、歯車の構成が不明でした。よって、歯幅をmm、モジュールを、太陽歯車、遊星歯車、太陽歯車の歯数をそれぞれ、、の遊星ハスバ歯車と仮定し、バックラッシの増加量を計算しました。その結果、今回検出された鉄がギヤ歯面から、平均的に摩耗して発生していたと仮定した場合、バックラッシの増加量は以下の通りと推定されます。表バックラッシ増加量接触箇所 バックラッシ増加量上限値 バックラッシ増加量 内歯車-遊星歯車 . 約. 遊星歯車-太陽歯車 . 約. バックラッシの初期値が不明であるため、増加量の上限値を適正なバックラッシの最大値と最小値の差としました。今回の推定されたバックラッシ増加量は上限値に比較して十分に小さい値であり、良好であると推定できます。但し、今回の計算は仮定に基づいて行っているため、参考値としてお考え下さい。
報告№109-09136 報告№112-00589 | 分析№109-001160 分析№112-002455 | 112-002455_date130409 | グリースグリースの物理的性状は、ちょう度の低下が確認されグリースの硬化により油分の流動性がなくなり軸受等で油膜が保持されにくくなる可能性がありますので、以下の対策を推奨します。軸受は継続使用可能な状態にあると判断します。但し、凝着摩耗が発生しており、今後も摩耗の進行を傾向監視するため、以下の対策を推奨します。新グリースの入替または適時給脂ちょう度の低下がみられ、グリースが硬化していることが確認されました。硬化したグリースを使用した場合、油分の流動性がなくなり、軸受等で良好な油膜が保持されにくくなる可能性があるため、新グリースの入替または適時給脂されることを推奨します。定期的な分析定期的に分析を実施することにより、データの変化から異常の兆候を早期に発見することが可能となります。また、今回は対象設備の初回分析であるため、あと最低でも回分析を実施し、分析データの変化を確認することを推奨します。尚、今後摩耗の進行が懸念されるため、出来るだけ早めに回目の分析を実施することを推奨します。グリースの物理的性状グリースの物理的性状は、酸価、水分、IRの結果は、劣化はなく良好でした。しかし、ちょう度の結果からグリースが硬化していることが分かりました。ちょう度ちょう度は、と当社推奨の管理上限値のより低くなっており、グリースが硬化していることが分かりました。酸価は、.mgKOH/gと新グリース値.mgKOH/gと比較するとやや低い値で酸化劣化はなく、グリースの酸化劣化の兆候を示すカルボン酸の吸収が確認されないことから、良好と判断します。水分は、.％と新グリース値の.％よりも僅かに高い値でしたが、グリースの水分濃度は一般的に.～％が適正であるため、良好と判断します。IRIRチャートの結果、グリースの酸化劣化の兆候を示すカルボン酸の吸収が確認されていないことから、良好と判断します。滴点滴点は、採取試料が不足のため測定することが出来ませんでしたが、上記の項目の結果をもってグリースの物理的性状の判断を行いました。はフェログラフィーおよびSOAP-Tの結果から総合的に判断した結果、継続使用は可能ですが、機器の機能を保持するためにも傾向管理が有用と考えます。フェログラフィー【定性分析：摩耗粒子および摩耗形態観察】観察された摩耗粒子は、以下の通りでした。シビア粒子・潤滑状態がやや厳しい凝着摩耗により発生。金属潤滑部が局部的に油膜切れを起していると考えられます。疲労摩耗粒子・繰返し応力を受けて発生。黒錆・潤滑状態がやや厳しい凝着摩耗により発生。金属接触が厳しく、且つ、高い摩擦熱が発生していると考えられます。観察された摩耗粒子の中でもシビア粒子は、注意が必要です。シビア粒子、黒錆は、凝着摩耗に分類されます。これらの摩耗粒子は、軌道面で凝着、破断を繰り返し、この過程で生じる移着粒子が成長して摩耗粒子となります。そのため、軌道面では局部的に油膜切れが発生していることを示しています。この状態が継続した場合、摩耗粒子のサイズは徐々に大型化していき、軸受の損傷に至る場合がありますので、傾向監視が必要です。Iカップリング発光分光分析【SOAP-T】検出された金属元素から発生箇所を推定すると、以下の通りでした。ニッケル、錫・軸受等カルシウム、バリウム、ナトリウム、マグネシウム・添加剤、増ちょう剤錫が比較的高い値でした。これらの元素が含まれている材質は、以下の点が考えられます。一般にすべり軸受に使用されるホワイトメタル転がり軸受の保持器で使用されるアルミ合金以前使用していたグリースが使用グリースと混合した一般にすべり軸受に使用されるホワイトメタルがありますが、本軸受は転がり軸受であり、図面から材質でホワイトメタルを使用している箇所は確認されませんでした。転がり軸受にアルミ合金が使用されていれば、アルミニウムと共に錫が検出されますが、アルミニウムは検出されていないことから、検出された元素は保持器が摩耗したものである可能性は低いと考えられました。グリースは流動性が低く、新グリースを補給しても油槽内にある全てのグリースが入れ替わることは困難であることから、今回使用されているグリースに入っていない成分が検出された要因は、以前使用していたグリースに含まれていた金属成分が、今回の使用グリースと混合して検出されたと推定されます。
報告№108-5029 報告№108-0201 | 分析№108-00963 分析№108-01399 | 108-01399 | 号機と号機の潤滑油ポンプの吐出量に変化がある。潤滑油に異常がないかを確認する。分析の結果、を示す粘度、水分、全酸価、IRの各データは良好であり、また、潤滑状態も正常と判断します。これらのことは、以下のことから判断しました。粘度は、ISOVGの範囲にあったこと水分は、当社推奨の管理目安である以内にあったこと全酸価は、.mgKOH/gと無添加油の管理限界値内にあったことIRの結果、油劣化の兆候を示すカルボン酸の吸収が確認されなかったこと本使用油は油名が不明であるため、前述に示す通り現在の劣化状況を判断しました。今後、更油の時期を検討するためには、新油データとの比較による評価が不可欠ですので、是非油名をご確認下さい。
報告№102-4536 | 分析№102-03318 | 102-03318 | 分析の結果、フェログラフィーを除く項目は良好でした。フェログラフィーの結果、摩耗過酷度を示すIs値は.と良好の範囲にあるものの、摩耗粒子形態観察で摩擦熱が高い場合に発生する球状粒子が見られました。球状粒子は、異常の兆候を示す形態のパラメータで、この摩耗粒子が発生する原因は、一般に、溶接工事、溶接作業などによる溶接スパッタの混入、電食による発生、厳しい金属接触による摩耗、が考えられます。発生原因が、の溶接スパッタの混入であれば、今後増加しないと思われますが、が考えられる場合は、原因を取り除かなければ球状粒子は増加すると考えられますので、ヶ月以内に精点Bを実施し、この球状粒子の増加の有無を確認されることを推奨します。尚、本試料油は停止中にドレンバルブから採油が実施されており、ドレン配管内や油槽底部に沈んでいたものを採取した可能性があります。可能であれば、主機運転中、又は、主機停止直後に油槽中層部から採油を実施されることを推奨します。
報告№109-09136 報告№113-00020 | 分析№109-001160 分析№113-000046 | 113-000046 | 潤滑油は継続使用可能な状態にあると判断します。前回同様に粘度、全酸価、IR、RBOTの各データは良好でした。尚、別紙RBOTの減少傾向から油の余寿命を求めた結果、本試料は直近の更油から起算して稼働日数が年月まで使用可能であることが分かりました。本試料油の添加剤は、一般に、タービン油に比較して極圧添加剤や摩耗防止剤などの濃度が高く、この影響でRBOT試験の結果が変動する傾向があります。そのため、ギヤ油の余寿命の評価をタービン油と同等の精度で得るには、RBOTの結果に加え、粘度、全酸価、IRなどのデータを総合的に判断することが必要です。前回同様に水分は良好でした。
報告№108-0030 報告№108-6516 | 分析№108-00153 分析№108-00326 | 108-00326 | 分析の結果、摩耗粒子の形態観察で異物の噛み込みにより発生する切削粒子、疲労摩耗粒子がやや多く観察されました。このことから、発生している摩耗形態は切削摩耗と疲労摩耗が混在していることが分かりました。摩耗形態の中で特に切削摩耗は、異物が混入していない状態に比較して、摩耗進行速度が速く注意が必要です。今後更に摩耗が進行することが懸念されるため、天井クレーンを頻繁に使用する場合は、ヶ月以内に再度分析を実施し、摩耗の進行状況を確認することを推奨します。一方、を示す粘度、水分、全酸価、IRの各データは良好であることから、この油は継続使用可能と判断します。これらのことは、異常摩耗の早期発見パラメータであるフェログラフィーのIs値がの乗とやや高く、摩耗粒子の形態観察の結果、異物の噛み込みにより発生する切削粒子、疲労摩耗粒子がやや多く観察されたことSOAP／D－SOAPの結果、鉄が検出されたことを示す粘度、水分、全酸価、IRの各データが良好であること以上のことから判断しました。尚、トライボ診断では、バックラッシの増加量を分析結果から計算できますので、構造が確認できる図面、ギヤの形式、歯形、モジュール、歯数、回転数、増速比、歯幅をお知らせ下さい。計算結果をご報告いたします。
報告№103-0077 | 分析№103-00816 | 103-00816 | 分析の結果、摺動面で厳しい金属接触が発生している場合に観察される摩耗粒子が見られますが、直ちに異常ではなく、正常な範囲にあると判断します。今後、更に摩耗が進行する場合があるため、ヶ月後に再度分析を実施し、摩耗の進行状況を確認されることを推奨します。これらのことは、異常摩耗の早期発見パラメータであるフェログラフィーのIs値が、の乗と若干高く、摩耗粒子の形態観察の結果、金属接触が厳しい場合に発生するシビア粒子、外部から混入した異物が見られたことから判断しました。又、SOAPの銅がppmとやや高い値でした。銅濃度が上昇してくると以下の点に注意が必要です。それは、油の添加剤成分である亜鉛と反応して油に溶出する仮に、冷却管表面から発生している場合、ピンホールが発生し、水分が混入する可能性があると考えられますので、水分濃度に注意が必要銅濃度は別紙鉱油の酸化に対する金属触媒の影響に示すようにを超えると油の劣化速度が加速しますので、以下で管理する必要があるです。
|  | 113-001446 | 分析の結果、油の劣化は確認されなかったことから、継続使用可能と判断します。但し、粘度が低下していることから、に示す対策を推奨します。対象設備本試料は、停止中のオイルゲージから採油しているため、油中の摩耗粒子が均一に分散していないと思われることから、分析データはやや低目になってしまいます。しかし、分析の結果では、エンジン内のカム/カムローラ部で使用されるクロムと、コンロッドのメタル部で使用されている錫が若干ながら検出されたことから、これらの箇所が僅かながら摩耗している事が分かります。今回は、検出された濃度が極低濃度であることから対象設備は継続使用可能と思われますが、今後の摩耗進行の有無を確認するためにも傾向監視を継続することが有効です。定期的なトライボ診断実施定期的な分析を実施することにより、データの変化から異常の兆候を早期に発見することが可能となります。今後懸念される切削摩耗、凝着摩耗の進行を監視するため、定期的なトライボ診断の実施を推奨します。早めに更油粘度低下が確認されており、潤滑部で油膜切れなどによる摩耗の発生が懸念されます。これらの予防処置として早めの更油を推奨します。最適な採油方法本試料油は、機器停止中にオイルゲージから採油されているため、分析データが低濃度に出ていると推定されます。正確なデータによる診断を行うためにも、今後の採油は、極力運転中もしくは停止直後の油槽中層部から実施されることを推奨します。粘度は当社推奨の管理限界値以内にあるものの、低い値でした。粘度粘度は、.mm/sと新油値のmm/sに比較して粘度変化率が-％となっており、当社推奨の管理限界値である±％以内にあるものの、低下していました。水分は.と当社推奨の管理限界値以下にあり、良好と判断します。IRIRは油劣化の兆候を示すカルボン酸の吸収が確認されていないことから、油は劣化していないと判断します。塩基価は.mgKOH/gと当社推奨の管理限界値mgKOH/g以上であり、良好と判断します。フィルタの表面観察および粒度分布の結果から、油中粒子の主成分はすすであり、そのほかに金属片、鉄錆、砂等が含まれていると考えられます。重量汚染度はmg/mlでした。光学顕微鏡写真重量汚染度で濾過したフィルタ表面上の夾雑物を光学顕微鏡で観察した結果、金属片、すす、鉄錆、砂等が観察されました。粒度分布粒度分布は.～μmの範囲にあり、.μmにピークが確認されました。μm以下の粒子が多いことから、燃焼して発生したすす等が油中粒子の主成分であることが推測できます。はフェログラフィーおよびSOAP-Tの結果から総合的に判断した結果、継続使用は可能ですが、今後の機器の機能を確認するためにも傾向管理が有用と考えます。フェログラフィー【定量分析：Is値】Is値は異常摩耗の早期発見パラメータのつで、摩耗程度を定量化するために用います。今回のIs値は、の乗とやや高い値でした。フェログラフィー【定性分析：摩耗粒子および摩耗形態観察】分析結果から観察された代表的な粒子は、以下の通りでした。正常な摩耗粒子・潤滑状態が正常なマイルド摩耗により発生。切削粒子・異物や金属表面の微小突起による切削摩耗により発生。黒錆・潤滑状態がやや厳しい凝着摩耗により発生。局部的に金属接触が厳しく、且つ、高い摩擦熱が発生していると考えられます。観察された摩耗粒子の中でも切削粒子、黒錆は、将来的な摩耗の進行に繋がる可能性を示唆しているため、傾向監視が必要と思われます。切削摩耗は、他の摩耗形態に比較して摩耗進行速度が速く注意が必要で、定期的なトライボ診断による状態監視が必要と考えます。切削摩耗の原因となる混入異物が残留している場合、この異物により切削摩耗が継続して発生する可能性があります。黒錆は、凝着摩耗に分類されます。この摩耗粒子は、油膜切れによる摺動面での金属同士の接触時に起こる高い摩擦熱によって鉄が酸化され発生します。この状態が継続した場合、摺動面で焼付が発生し、設備の損傷に至る場合があります。Iカップリング発光分光分析【SOAP-T】検出された金属元素から発生箇所を推定すると、以下の通りでした。鉄、鉛、銅、クロム、アンチモン、ニッケル、錫・エンジン部品リン、亜鉛、カルシウム・添加剤アルミニウム、ケイ素、ナトリウム、マグネシウム、モリブデン・外部混入異物クランクメタルの摩耗SOAP-Tで錫がppm、ニッケルが、銅が検出されたことから、クランクメタル表面に摩耗が発生していると推定されました。ディーゼルエンジンのクランクメタルは積層構造になっており、クランクメタルの最表面はホワイトメタル層が存在し、その下にニッケル層、さらにその下には銅と鉛の合金であるケルメット層が存在します。ディーゼルエンジンのメタルは、設計上、油膜が正常に形成される流体潤滑が基本であることから、通常の使用においては摩耗しにくいと思われますが、メタルの潤滑部に流体潤滑になりにくい部分が発生するとメタル表面の軟質金属部が摩耗しメタル部のすぐ下のニッケル部まで摩耗し始め、ホワイトメタル層の主成分である錫や鉛、そしてメタルの第二層のニッケルやバックメタルの銅が検出されます。今後、摩耗が進行した場合、軸受が焼付を起こす可能性があるため、注意が必要です。
報告№107-0366 報告№110-00664 | 分析№107-01900 分析№110-003080 | 110-003080 | 濾過前の試料油を分析した結果、RBOTがminと当社推奨の管理限界値以上にあるものの、低下していました。RBOTが低い値である要因は、以下のことが考えられます。酸化防止剤が減少した入れ替えた油が無添加油であった今回のRBOTがにより低下した場合、基油の劣化が進行し、全酸価が高い値になることが予想されます。しかし、全酸価が.mgKOH/gと低い値であることから、ではないと思われます。次に、の可能性を確認するため、依頼項目にはありませんがIRを実施しました。添加油である場合、IRの結果で酸化防止剤のピークが確認されますが、添付のIRチャートに示す通り酸化防止剤のピークが確認されませんでした。以上のことからの可能性が高いことが確認されました。現在のところ、潤滑油は継続使用可能な状態にありますが、無添加タービン油を軸受潤滑油として使用する場合、酸化劣化の進行が急激に進行する場合があります。分析周期を短周期にして管理されることを推奨します。なお、本試料油はFBKタービンではない可能性がありますので、油名に間違いがないかご確認下さい。
報告№109-09136 報告№113-00420 | 分析№109-001160 分析№113-001660 | 113-001660_date131122 | 分析の結果、異常な摩耗粒子は確認されず、前回の分析で汚染度が良好であったことから、潤滑油および対象設備は継続使用可能な状態にあると考えられます。油中金属分析の結果でppmが検出されました。この亜鉛はタービン油タンク内面に塗布されている防錆剤が一部溶出したものと考えられます。濃度の低さから継続使用に問題ないと考えられます。は、フェログラフィーおよびSOAP/D-SOAPの結果から総合的に判断した結果、継続使用可能な状態と考えられます。フェログラフィー【定量分析：Is値】Is値は異常摩耗の早期発見パラメータのつで、摩耗程度を定量化するために用います。今回のIs値はのマイナス乗と、低い値でした。フェログラフィー【定性分析：摩耗粒子および摩耗形態観察】分析結果から観察された全ての粒子量は少でした。Iカップリング発光分光分析【SOAP/D-SOAP】検出された金属元素から発生箇所を推定すると、以下の通りでした。銅、錫、亜鉛・設備部品等亜鉛・添加剤カルシウム、ケイ素、ナトリウム・外部混入異物
報告№103-8097 | 分析№103-02007 | 103-02007 | 精点Aを実施した結果、摩耗は安定していると判断します。但し、重量汚染度がmg/mlと前回と同じく当社推奨の管理限界値を超え、光学顕微鏡写真に示すようにスラッジが多く見られることから、重量汚染度が高い原因は、スラストメタルの摺動面で摩擦熱の高い箇所が発生していた可能性があります。したがって、今後、摩擦熱により油が劣化したり、油膜切れが発生することが懸念されるため、スラッジの除去を実施されることを推奨します。除去方法は、圧油中に発生したスラッジの溶解・分散に使用している当社製清浄分散剤TS－が有効です。これらのことは、前回に比較して、計数汚染度、SOAP／D-SOAPの鉄濃度に大きな変化がなく、異常摩耗の早期発見パラメータであるフェログラフィーのIs値が、.から-に減少していたものの、重量汚染度が前回と同じくmg/mlと当社推奨の管理限界値を超えていたこと以上のことから判断しました。
報告№109-09136 報告№109-09384 報告№109-09125の分析結果で、スラッジの発生が確認された。対策として当社清浄分散剤ＴＳ－６０４の投与とろ過を実施した。 | 分析№109-001160 分析№109-002559 | 109-002559 | 本試料の分析目的は、TS－の投与ヶ月後の状態を確認する。TS－投与後・濾過前の分析を実施した結果、前回に比較して、計数汚染度はNAS級からNAS級にランク減少し、重量汚染度がmg/mlから.mg/mlに増加していました。油中金属濃度の結果、粒子、異物などの固形分濃度の鉄、クロム濃度が減少し、金属イオン濃度の鉄、クロム濃度が増加していました。各分析データが増加した要因は、油が循環して油槽内壁・配管内壁に付着していたスラッジや、スラッジに含まれる形で存在した金属粒子または金属イオン粒子が油中に分散されたためと考えられます。これらの鉄、クロム、亜鉛などの金属イオンは、サイズが.μm未満であり、且つ、TS－の効果で再付着することがないため、バルブの動作障害発生などへの影響はないものと考えます。
報告№109-09375 報告№110-00091 | 分析№109-002513 分析№110-000345 | 110-000345 | 汚染度、潤滑状態は良好でした。結論軸受は継続使用可能な状態にあると判断します。は良好と判断します。計数汚染度計数汚染度はNAS級と当社推奨の管理限界値のNAS級以内にあり、良好と判断します。重量汚染度は.mg/mlと当社推奨の管理限界値のmg/ml以内にあり、良好と判断します。機器の潤滑状態機器の潤滑状態は正常と判断します。SOAPSOAPの結果、摩耗により発生する鉄および錫が検出されていないことから、良好と判断します。D－SOAPD－SOAPの結果、摩耗により発生する鉄および錫が検出されていないことから、良好と判断します。フェログラフィー異常摩耗の早期発見パラメータであるフェログラフィーのIs値がのマイナス乗と良好の範囲にあることから、潤滑状態は正常と判断します。
報告№106-0025 報告№106-0130 | 分析№106-00118 分析№106-00872 | 106-00872 | 分析の結果、前回と同様に摩耗粒子形態観察ですべり摩擦により発生した摩耗粒子が観察されました。計数汚染度が前回同様にNAS級と差異がありませんが、これは採油時の機器運転状態に差異があり、採油条件に違いがあったことが原因である可能性があります。また、フェログラフィーの摩耗形態観察の結果で、転がり軸受軌道面ですべり摩擦による摩耗が確認されており、念のため、稼動時間が時間以上経過した時点で再度分析を実施し、摩耗の進行状況を確認することを推奨します。これらのことは、前回に比較して計数汚染度は等級に変化がないこと異常摩耗の早期発見パラメータであるフェログラフィーのIs値が.と良好の範囲にあり、転がり軸受の寿命の指標となるフレーキングが観察されていないこと以上のことから判断しました。
報告№106-0421 | 分析№106-02355 | 106-02355 | トライボ診断により、機器軸受の潤滑状態、潤滑油の劣化状態を診断することを目的としました。分析の結果、計数汚染度がNAS級とやや高い値でした。SOAPでケイ素がppm、銅がppm、錫がppm検出されたことから、汚染の要因は、外部から混入した砂等と軸受メタルの摩耗によるものと考えられました。但し、軸受メタルの主成分である錫濃度と油量、軸受サイズから、軸受メタルの平均的な摩耗深さを計算すると.μmとなります。更油から時間経過しており、更油時に錫濃度がに改善されたと仮定すると、今回の摩耗は時間で進行したと考えることができます。また、仮にこの摩耗速度が時間稼働で年間使用したとしても摩耗深さは.μmであり、摩耗速度は非常に小さく、現在のところ本軸受は継続使用可能と判断します。尚、油の劣化度を示す全酸価が.mgKOH/gと新油値.mgKOH/g以下であり、油の劣化進行は確認されませんでした。
報告№109-09136 報告№112-00289 | 分析№109-001160 分析№112-001167 | 112-001167 | 潤滑油は継続使用可能な状態にあると判断します。但し、今後は障害予防を目的に以下の対策を推奨します。追加分析消泡性能が低下した場合、ギヤ歯面での油膜形成に影響が出て摩耗が進展することがありますので、フェログラフィーおよびSOAP-Tを追加して摩耗により発生する油中金属濃度や潤滑状態を確認することを推奨します。泡立ち試験泡立ち試験の結果は、-と新油値が-であるのに比較して高い値となっていたことから、消泡性能が低下していることが分かりました。今後の使用状況によっては油の酸化劣化が進行したり、ギヤ歯面およびベアリング軌道面で油膜切れが発生したりする場合があるため、消泡剤の添加による消泡性能の改善など何らかの対応が必要になると思われます。分析結果泡立ち試験の結果、消泡性能が低下していることが確認されました。粘度粘度はmm/sと新油値mm/sに比較して、粘度変化率は-％で、当社推奨の管理限界値である±％以内にあり、良好と判断します。泡立ち試験泡立ち試験は-と新油に比較して高い値でした。水分は.ppmと当社推奨の管理限界値の以下であり、良好と判断します。酸価は.mgKOH/gと新油値.mgKOH/gに比較して高いものの、IRの結果で油劣化の兆候を示すカルボン酸の吸収が確認されていないことから、良好と判断します。
報告№109-09136 報告№112-00363 | 分析№109-001160 分析№112-001479 | 112-001479 | 更油からの経過日数をもとに潤滑油の余寿命を評価したところ、潤滑油は定検までのヶ月間は使用可能と判断できました。次回定検時に更油を実施しない場合は、酸化安定度を知るための分析を実施し、余寿命を確認することを推奨します。酸化安定度はminであり、当社推奨の管理限界値のmin以上であることから、良好と判断します。
報告№106-0011 報告№106-0011 | 分析№106-00036 分析№106-00038 | 106-00038 | 分析の結果、観察された摩耗粒子は、異物の噛み込みにより発生する切削粒子、金属接触が厳しい場合に発生するシビア粒子でした。これらのことから、ギヤ歯面で発生している摩耗形態は、切削摩耗と凝着摩耗であることが分かりました。切削摩耗は、摩耗進行速度が速く、異物の影響がない場合の摩耗に比較し、より注意が必要です。今後、更に摩耗が進行することが懸念されるため、ヶ月後に再度分析を実施し、摩耗の進行状況を確認されることを推奨します。これらのことは、異常摩耗の早期発見パラメータであるフェログラフィーのの乗と良好の範囲にあるものの、摩耗粒子形態観察の結果、異物の噛み込みにより発生する切削粒子、金属接触が厳しい場合に発生するシビア粒子が観察されたことSOAP／D－SOAPの結果、鉄が検出されたこと以上のことから判断しました。尚、バックラッシの増加量を分析結果から計算し、CBMによる傾向監視に役立てる事が出来ますので、構造が確認できる図面、ギヤの形式、歯形、モジュール、歯数、回転数、増速比、歯幅をお知らせ下さい。計算結果を報告します。
報告№109-09136 報告№111-00180 | 分析№109-001160 分析№111-000980 | 111-000980 | 潤滑油は継続使用可能な状態にあると判断します。粘度、全酸価、IR、RBOTの各データは良好でした。尚、別紙RBOTの減少傾向から油の余寿命を求めた結果、本試料は直近の更油から起算して稼働日数が年月まで使用可能であることが分かります。水分は良好でした。
|  | 113-002496 | フェログラフィーで観察された代表的な摩耗粒子は以下の通りです。疲労摩耗粒子・繰返し応力による金属疲労で発生。大型化するとフレーキングの発生が懸念されます。
報告№109-09136 報告№111-00053 | 分析№109-001160 分析№111-000150 | 111-000150 | 軸受は継続使用可能な状態にあると判断します。更油からの使用時間をもとに潤滑油の余寿命を評価したところ、潤滑油は次回定検まで使用可能と判断できました。次回定検時に更油を実施しない場合は、酸化安定度を知るための分析を実施し、余寿命を確認することを推奨します。異常摩耗の早期発見パラメータとして摩耗粒子を定量化して評価するフェログラフィーのIs値は、潤滑状態が正常なの乗でした。水分は、当社推奨の管理限界値内にあり、良好と判断します。粘度粘度は、当社推奨の管理限界値内にあり、良好と判断します。全酸価全酸価は、新油値以内にあり、良好と判断します。酸化安定度酸化安定度はminであり、当社推奨の管理限界値のmin以上であることから、良好と判断します。
報告№109-09136 報告№111-00666 | 分析№109-001160 分析№111-003364 | 111-003364 | トライボロジーを活用した設備診断法による結果、潤滑油の粘度が％上昇していることがわかりました。一般に、エンジンに使用されている潤滑油の粘度上昇の要因は、酸化や熱による劣化、或いは、重油などの高粘度油の混入、そして異種油の混入、或いは希に使用油と油名の相違などがあげられます。本試料油の場合、酸化や熱による劣化があった場合に上昇する酸価が上昇していないことと、塩基価も正常な範囲にあり、且つ、使用燃料が軽油であることなど、データからは粘度上昇の要因と合致するものがありません。そのため、油名の錯誤、あるいは高粘度のエンジン油を使用している可能性が考えられました。粘度上昇の原因を明確にするよう推奨します。粘度上昇の要因分析粘度上昇の要因を知るには、劣化しているか、或いは異種油を使用しているかを明確に判断することが大切です。粘度上昇の原因を明確にすることを推奨します。定期的な分析凝着摩耗の進行が懸念されるため、今後は定期的に分析を実施し、摩耗の進行状況を確認することを推奨します。次回点検でオイルリングの点検燃焼ガス中の硫黄分と添加剤が反応して生成したカルシウム化合物が若干高い濃度を示していました。これは、オイルリングの摩耗により燃焼ガスのシール性が低下したためと推定されることから、次回点検ではオイルリングの摩耗状態の点検を推奨します。フェログラフィー異常摩耗の早期発見パラメータとして摩耗粒子を定量化して評価するフェログラフィーのIs値は、潤滑状態がやや厳しいの乗でした。摩耗粒子の形態で比較的多く観察された粒子は、潤滑状態が正常な場合に発生する摩耗粒子金属接触が厳しく、且つ、摩擦熱が高い場合に発生する黒錆局部的に高圧・高温となる場合に発生するフリクションポリマでした。これらの摩耗粒子が観察された場合、潤滑部で発生している摩耗形態は、正常なマイルド摩耗潤滑状態がやや厳しい凝着摩耗であり、そして局部的ではあるものの高圧・高温の箇所が発生していることも分かります。フリクションポリマは、潤滑油が摺動面に押し込められ高圧状態になると同時に、圧縮熱により高温状態になった結果、基油自身が重合反応を起こし生成することが知られています。そのため、高圧高温状態の解消がなされなければ、潤滑油の劣化が進行し、粘度上昇に因る潤滑異常に進展する場合があります。Iカップリング発光分光分析供試の潤滑油を分析した結果、検出された金属元素は、SOAP-Tの結果表に示すように、鉄、錫、リン、亜鉛、カルシウム、ナトリウムでした。検出されたこれらの金属元素から発生箇所を推定すると鉄、錫・エンジン部品リン、亜鉛、カルシウム・オイル添加剤ナトリウム・外部混入異物であると思われます。このうち、機械部品が摩耗したと思われる元素はのグループです。カルシウムなどの析出SOAP-Tでカルシウムがppm検出されました。この影響については、別紙カルシウムなどの析出をご覧ください。計数汚染度計数汚染度はNAS級以上と汚染されていました。フィルタ表面の異物観察で金属片、鉄錆、砂、すす等が観察されたことから、汚染度が高い要因は、摩耗、エンジンオイルの反応生成物、そして外部混入異物の影響と思われます。粒度分布粒度分布は.～μmの範囲にあり、.μmにピークが確認されました。μm以下の粒子が多いことから、これらの微小サイズの粒子は燃焼して発生したすす等であると推定されました。粘度粘度は、mm/sと新油値のmm/sに比較して粘度変化率が+.％となっており、当社推奨の管理限界値である±％を超えていました。
報告№109-09136 報告№112-00450 | 分析№109-001160 分析№112-001897 | 112-001897_date121130 | グリースの性状、を確認する。分析の結果、グリース中には、切削粒子と呼ぶ、異物により切削された摩耗粒子が観察されました。切削摩耗は、摩耗速度の早い摩耗形態として知られています。切削粒子が発生するのは、グリース中に異物が入ることによるものであることが多く、そのため、給脂作業を行う際の、作業環境、器具の清浄度管理を徹底することが必要です。尚、可能であれば、グリースを入れ替えるなどの措置を推奨します。軸受は、現時点では直ちに損傷に至るとは考えられませんが、今後も切削摩耗の進行を傾向監視するため、以下の対策を推奨します。グリースの変色原因を確認する。分析の結果、グリース中の鉄の濃度が非常に高く、このことがグリース変色の原因であり、鉄は摩耗によるものと推定されます。SOAP/D-SOAPで鉄が非常に高く、摩耗粒子の形態観察で切削粒子が比較的多く観察された。グリースの物理的性状であるちょう度、滴点、酸価、IRの各データは良好であった。定期的な分析今後懸念される切削摩耗の進行を監視するため、定期的に分析を実施することを推奨します。はフェログラフィーおよびSOAP／D-SOAPの結果から総合的に判断した結果、やや厳しい状態にあると考えられます。フェログラフィー【定性分析：摩耗粒子および摩耗形態観察】分析結果から比較的多く観察された粒子は、以下の通りでした。正常な摩耗粒子・潤滑状態が正常なマイルド摩耗により発生。切削粒子・異物や金属表面の微小突起による切削摩耗により発生。観察された摩耗粒子の中でも切削粒子は、注意が必要です。摩耗形態の中でも切削摩耗は摩耗進行速度が速く、転がり軸受でこの摩耗形態が発生した場合には寿命が分の程度に低下することも知られており、切削摩耗により生じた軌道面の損傷が起点となって、転がり軸受の寿命となるフレーキングに進展することから、傾向監視が必要です。Iカップリング発光分光分析【SOAP／D-SOAP】検出された金属元素から発生箇所を推定すると、以下の通りでした。鉄、錫・軸受等リン、亜鉛、カルシウム、バリウム、ナトリウム・添加剤、増ちょう剤、外部混入異物SOAP/D-SOAPの結果、鉄が非常に高い値でした。軸受軌道面では局部的な油膜切れによる金属接触が発生しいていると推定されます。グリースのちょう度、滴点、酸価、IRの各データは良好でした。水分はppmでした。新グリース値のppmに比較して高いものの、グリースの水分は一般に.～%程度が適正であることから、問題はないと思われます。
報告№109-09136 報告№110-00339 | 分析№109-001160 分析№110-001509 | 110-001509 | は、摩耗粒子の形状、材質、サイズを判断パラメータに摩耗の発生箇所や原因、厳しさなどをフェログラフィー法およびIカップリング発光分光分析法による油中金属濃度で評価します。特に、フェログラフィー法により摩耗粒子をサイズ毎に配列・数値化して求めるIs値は、異常摩耗を早期発見するパラメータであり、また粒子の表面形状は摩耗の原因を知るパラメータにもなります。潤滑油中からはSOAPでニッケル、リン、D－SOAPでリン、カルシウム、ナトリウムが検出されました。これらの検出された金属元素から発生箇所を推定するとニッケル、カルシウム、ナトリウム・外部混入異物リン・油の添加剤成分であると思われます。分析結果から観察された粒子は、潤滑状態が正常な場合に発生する摩耗粒子異物の噛み込みなどで発生する切削粒子金属潤滑部が局部的に油膜切れを起して発生するシビア粒子でした。これらの摩耗粒子の組成をSEM・XMAで観察した結果、鉄、クロム、マンガンを含む粒子が観察されました。これらのことから、軸受潤滑部では正常なマイルド摩耗、異物による切削摩耗、やや厳しい摩耗形態の凝着摩耗が発生していることがわかりました。一方、潤滑状態の異常を早期発見するパラメータとして摩耗粒子を定量化して評価するフェログラフィーのIs値は、潤滑状態が良好の範囲にあるのマイナス乗であり、軸受メタルの主成分である錫が検出されていないことから、潤滑状態は正常な状態にあると思われます。潤滑油膜に混入した外部混入の異物や潤滑摺動部で発生した摩耗粒子は、摩耗を促進させ、或いは摩擦係数を上昇させるなど、潤滑状態に悪影響を与える因子であり、そのため油中異物の粒子数と重量は潤滑状態を評価するパラメータとして使用します。油の汚染物の中には、固形物の他に水分もあります。油中に混入した水分は、潤滑摺動部で腐食が発生したり、油の酸化劣化の加速触媒となるため、油中の水分は重要な管理パラメータです。計数汚染度、重量汚染度は良好でした。一方、油中の水分を計測した結果、水分は.ppmと新油と同等であり継続使用可能な状態にあることが確認されました。は、油の粘度、油中のスラッジの発生量を判断パラメータに、粘度、全酸価、IR、RBOTで評価します。分析の結果、油の粘性を示す粘度は、新油値のmm/sに比較して粘度変化率が+％のmm/sとほぼ変化はなく、また油中のスラッジの発生量を示す全酸価は、新油値の.mgKOH/gに比較して変化のない.mgKOH/gと劣化は確認されなかった。さらにはIRの結果でも油が劣化した場合に発生するカルボン酸の発生も確認されず、酸化防止剤の残存量を示すRBOTは、限界値minに比較して、十分に残量があるminであった。以上のことから、潤滑油の劣化は確認されませんでした。尚、別紙表および図から分かるように、RBOTの減少傾向から油の余寿命を求めた結果、本試料は直近の更油から起算して稼働時間が時間まで使用可能であることが分かります。結論軸受潤滑部では摩耗の発生は確認されているものの、摩耗の程度は軽微であり継続使用可能な状態にあると判断します。また、の各データが良好の範囲にあり、継続使用可能と判断します。
報告№109-09108 報告№113-00389 | 分析№109-01022 分析№113-001538 | 113-001538_date140110 | 結論分析の結果、、汚染度は共に良好な状態にあることから、継続使用可能な状態にあると判断します。減速機減速機は継続使用可能な状態にあると判断します。各項目評価EMBEDExcel.Sheet.分析方法および分析項目劣化モｰド 分析項目 測定方法 物理的性状 粘度 JISK：潤滑油の動粘度を測定する 酸価 JISK：潤滑油の酸成分の量を測定する 有機物/有機化合物 赤外線吸収スペクトル法：潤滑油が酸化することにより発生するカルボン酸、または未使用の潤滑油との比較により酸化防止剤の残存を測定する 汚染 水分 JISK：潤滑油中の水分濃度を測定する 汚染粒子数 NAS：潤滑油中の汚染粒子数粒子径を測定する 重量汚染度 JISB：潤滑油中の汚染物重量を測定する 汚染状態 光学顕微鏡観察：潤滑油中の汚染物の種類、形状、大きさを観察する 摩耗 フェログラフィー フｪログラフｨｰ法：摩耗粒子の濃度形態大きさ材質色等を測定することにより、潤滑部の摩耗状態を評価する 油中金属濃度 SOAP-T：潤滑油中の金属の組成と含有量を測定することにより、潤滑部の摩耗状態等を評価する 分析結果物理的性状潤滑を確認するパラメータは、全て管理基準内にあることが確認されたことから継続使用は可能と判断します。EMBEDExcel.Sheet.粘度粘度変化率が+％であり管理限界値の±％以内であったことから、粘度は良好の範囲にあることが確認されました。酸価は.mgKOH/gと新油値の.mgKOH/g以下であり、良好の範囲にあることが確認されました。有機物・有機化合物赤外線吸収スペクトル法により使用油を分析した結果、得られたスペクトルには油劣化の兆候を示すカルボン酸の吸収が確認されなかったことから良好と判断します。IRチｬｰト使用油の基油が酸化劣化すると、スラッジの代表であるカルボン酸の吸収ピークがcm-付近に見られるようになります。このことから、使用油が酸化劣化しているか否かは、IRチャートのcm-付近に吸収ピークが存在するか否かで、定性的に判断できます。つまり、cm-付近に吸収ピークが確認されなければ、基油は酸化劣化していないと判断して良いことになります。cm-付近：カルボン酸cm-付近：酸化防止剤～cm-：指紋領域汚染潤滑油の汚染度を確認するパラメータは、全て管理基準内にあることが確認されたことから継続使用は可能と判断します。EMBEDExcel.Sheet.水分値水分はppmであり管理限界値の以下であったことから、良好の範囲にあることが確認されました。計数汚染度計数汚染度はNAS級であり管理限界値のNAS級以下であり、良好の範囲にあることが確認されました。重量汚染度は.mg/mlでした。摩耗はフェログラフィーおよびSOAP-Tの結果から総合的に判断した結果、正常な状態にあると考えられます。EMBEDExcel.Sheet.フェログラフィー・フェログラフィー【定量分析：Is値】Is値は異常摩耗の早期発見パラメータのつで、摩耗粒子を定量化するために用います。今回のIs値はの乗と低い値でした。・フェログラフィー【定性分析：摩耗粒子および摩耗形態観察】分析結果から代表的な粒子は、以下の通りでした。正常な摩耗粒子・潤滑状態が正常なマイルド摩耗により発生。SOAP-T＜SOAP-Tの特徴＞SOAP-Tの特徴は、油中金属濃度で金属イオンまたは固形分と固形分を分類し、つのデータを合計することで油中金属濃度を把握することが出来ます。固形分の増加が潤滑状態のパラメータであり、数値が増加した場合に異常を確認することが出来ます。項目 金属イオン+固形分 固形分 SOAP-T .μm未満 .μm以上 SOAP μm以下 --- 図SOAP-TおよびSOAPの検出感度SOAP-Tの結果、ギヤおよび軸受の摩耗により発生する鉄が図bに示すように、金属イオン+固形分濃度の方が高いことから、小型の粒子が多いことが確認できました。
報告№109-09136 報告№113-00623 | 分析№109-001160 分析№113-002666 | 113-002666 | 潤滑、汚染状態は良好の範囲にあることから、現在のところ、潤滑油は継続使用可能な状態にあると考えられます。潤滑油の余寿命を求めた結果、年月まで使用可能と推定されました。前回の更油日が年月であることから、更油日から起算すると、潤滑油は約年ヶ月使用可能と推定されます。尚、対象設備は継続使用可能な状態にあると判断します。最適な採油方法本試料油は、機器停止中に給油口から採油されているため、別紙油中粒子の沈降の影響に示すように、油中粒子が油槽底部に沈降し、分析データが低濃度に出ている可能性があります。正確なデータによる診断を行うためにも、今後の採油は、極力運転中もしくは停止直後の油槽中層部から実施されることを推奨します。異常摩耗の早期発見のパラメータであるIs値は-レベルと正常です。また、異常摩耗の兆候を示す摩耗粒子が顕著に観察されなかったことから、は良好と判断します。計数汚染度はNAS級、重量汚染度は.mg/mlと、共に当社推奨の管理限界値以下であり良好です。粘度、水分、酸価、IR、RBOTの各データは良好です。尚、別紙RBOTの減少傾向から油の余寿命を求めた結果、対象の潤滑油は年月まで使用可能であると推定されました。
報告№109-09136 報告№113-00039 | 分析№109-001160 分析№113-000106 | 113-000106 | 油の劣化は確認されていないものの、汚染度が高いことから、以下の対策を推奨します。軸受は継続使用可能な状態にあると判断します。但し、将来的な摩耗進行の有無を確認するためにも傾向監視を継続することが有効です。更油および油槽内の清掃潤滑油は、比較的高い濃度になっていることが分かりました。これらの汚染は、転がり軸受の摩耗によるものと推定され、油槽内はこれらの摩耗粒子などにより汚染されていると思われます。このまま使用を継続した場合、汚染粒子により摩耗が促進する可能性があるため、更油を推奨します。尚、更油をする際には、油槽内を清掃し、更油する新油もNAS級程度になるよう推奨します。定期的な分析定期的な分析を実施することにより、データの変化から異常の兆候を早期に発見することが可能となります。今後懸念される疲労摩耗の進行を監視するため、定期的に分析を実施することを推奨します。はフェログラフィーおよびSOAP-Tの結果から総合的に判断した結果、継続使用は可能ですが、今後の機器の機能を確認するためにも傾向管理が有用と考えます。フェログラフィー【定量分析：Is値】Is値は異常摩耗の早期発見パラメータのつで、摩耗程度を定量化するために用います。今回のIs値はの乗と高い値でした。フェログラフィー【定性分析：摩耗粒子および摩耗形態観察】分析結果から観察された代表的な摩耗粒子は、以下の通りでした。疲労摩耗粒子・繰返し応力を受けて発生。砂等・外部から混入したと考えられます。Iカップリング発光分光分析【SOAP-T】検出された金属元素から発生箇所を推定すると、以下の通りでした。鉄、鉛、銅、錫、亜鉛・軸受等リン、モリブデン・添加剤カルシウム、バリウム、アルミニウム、ケイ素、ナトリウム・外部混入異物計数汚染度はNAS級以上と当社推奨の管理限界値を超えていました。フィルタ表面の異物観察で粘ちょう物、金属片、樹脂、砂等、そして、炭素の微粒子が観察されたことから、汚染度が高い要因は、摩耗とスラッジ、そして外部混入異物の影響と思われます。粘度、水分、酸価、IRの各データは良好でした。
報告№109-09136 報告№111-00266 | 分析№109-001160 分析№111-001249 | 111-001249 | 潤滑油は継続使用可能な状態にあると判断します。粘度、全酸価、IR、RBOTの各データは良好でした。油の余寿命は、使用油の使用期間または使用時間が不明であったため、ご依頼の油の余寿命に関する検討は行えませんでした。ただし、分析の結果で新油値がminであったことから、使用期間を仮にヶ月間と仮定すれば余寿命は十二分にあると言えます。可能であれば、使用期間、あるいは使用時間の情報をご提供下さい。水分は良好でした。
報告№105-0271 | 分析№105-01761 | 105-01761 | 濾過前の試料油を分析した結果、摩耗粒子形態観察で金属接触が厳しい場合に発生するシビア粒子が観察されました。また、前回に比較して計数汚染度がNAS級からNAS級に減少しているものの、～μmレンジ、～μmレンジ、～μmレンジが上昇していました。軸受摺動面では厳しい金属接触が発生しています。この摩耗は主機の起動停止などのすべり速度が低速時に発生していると思われます。本メタルはガイドメタルであるため、メタルギャップがスラストメタルに比較して大きく、メタルコンタクトは発生しにくいと思われますので、軸倒れや偏芯または振れ回りなどが発生していることが想像されます。これらの障害発生に対する弊害を勘案の上、前回から今回までの起動停止回数回の分の程度に到達した時点で再度分析を実施し、摩耗の進行状況を確認することを推奨します。
報告№109-09249 報告№111-00162 | 分析№109-001747 分析№111-000875 | 111-000875 | 潤滑油は継続使用可能な状態であり、また運転中における潤滑状態も正常であったものと判断します。但し、異種油の混入が確認されたことから、以下の対策を推奨します。異種油の混入の有無、油名を再確認することを推奨します。フェログラフィー異常摩耗の早期発見パラメータとして摩耗粒子を定量化して評価するフェログラフィーのIs値は、潤滑状態が正常なの乗でした。Iカップリング発光分光分析供試のタービン油を分析した結果、検出された金属は油中金属元素の結果表に示すように、鉄、銅、錫、リン、亜鉛、カルシウム、ナトリウムでした。これら検出された金属元素から発生箇所を推定すると、鉄、銅、錫・軸受等リン、亜鉛、カルシウム、ナトリウム・外部混入異物であると思われます。このうち、機械部品が摩耗したと思われる元素はのグループです。SOAPの結果、添加剤として含まれているリンがppm、亜鉛がppm検出されました。本試料油であるFBKタービンには、金属添加剤は含まれていないことから、異種油の混入、或いは、油名が違う可能性があります。水分、汚染粒子数、汚染度物重量は良好でした。粘度、全酸価、酸化安定度、有機物・有機化合物の各データは良好でした。分析結果特性低下特性低下に係るパラメータの分析結果は良好と判断します。粘度粘度は.mm/sと新油値mm/sに対する粘度変化率は+％で、当社推奨の管理限界値である±％以内にあり、良好と判断します。全酸価添加タービン油の全酸価は、油メーカによって初期値が違うため統一した管理基準を設定するのが困難であることから、当社では管理限界値を設定しておらず、新油分析値との比較及び他の分析項目の結果より全酸価の状態判断を行います。その結果、全酸価は.mgKOH/gと新油値.mgKOH/gに比較して若干高くなっていますが、IRチャートに示すように劣化の兆候として現れるカルボン酸などの有機物・有機化合物の発生が確認されていないことから、良好と判断します。酸化安定度酸化安定度はminであり、当社推奨の管理限界値のmin以上であることから良好と判断します。有機物・有機化合物有機物・有機化合物は、IRチャートによる新油分析値との比較の結果、cm-付近に劣化の兆候を示すカルボン酸の吸収が確認されていないことから、良好と判断します。色相はLであり、新油値のL.に比較して大きな変化はないことから、良好と判断します。汚染に係るパラメータの分析結果は良好と判断します。水分は.ppmであり、当社推奨の管理限界値の以下であることから良好と判断します。汚染粒子数はNAS級であり、当社推奨の管理限界値のNAS級以内であることから良好と判断します。汚染度物重量は.mg/mlであり、当社推奨の管理限界値のmg/ml以内であることから良好と判断します。摩耗運転中における潤滑状態は正常であったものと判断します。異常摩耗の早期発見パラメータであるフェログラフィーのIs値がの乗と当社基準値と比較して良好の範囲にあったことから、潤滑箇所の潤滑状態は正常と判断します。金属濃度SOAP法により金属濃度を測定した結果、潤滑箇所で発生する金属接触によって検出される銅がppm、外部から混入したと思われるリンがppm、亜鉛がppm、カルシウムがppmと検出されましたが良好と判断します。金属濃度酸溶解法により金属濃度を測定した結果、潤滑箇所で発生する金属接触によって検出される鉄が、錫が、外部から混入したと思われる亜鉛、カルシウム、ナトリウムが検出されましたが僅かであり良好と判断します。
報告№101-6175 | 分析№101-02101 | 101-02101 | 分析の結果、計数汚染度、D-SOAP、フェログラフィーを除く項目は良好でした。計数汚染度がNAS級と当社推奨の管理限界値に到達していました。D-SOAPの結果、主軸の摩耗により発生した鉄がppm、メタルの摩耗により発生した錫が、オイルリングの摩耗により発生した銅が検出され、摩耗の過酷度を示すフェログラフィーのIs値がの乗と高い値を示しており、汚染の要因は、主軸、メタル、オイルリングの摩耗により発生した摩耗粒子によるものと考えられました。D-SOAPの錫濃度、油量Lから摩耗量を下式により計算すると.mmとなります。 ・式 ご提供いただいた図面より下メタルの表面積を求めるとmmとなります。実際に摩耗が発生する面積は当社の研究によれば、下図に示す部分になることが確認されており、この面積を摩耗面積と呼び、mmとなります。この摩耗面積が平均的に摩耗したと仮定すると下式により平均的な摩耗深さを求めることができます。計算すると.μmとなります。 ・式 この摩耗深さは、一般的なメタルの表面粗さであるsを使用メタルの表面粗さと仮定するとその粗さの分の程度が摩耗したと考えることができます。このことから、本メタルは十分使用可能な状態にあると判断できます。但し、錫濃度は油の交換や補充により変化しますので、今回だけのデータでは不十分です。メタルの使用開始から分析によりモニタする必要がありますので、今後は、メタルの摩耗深さと共に、軸受の潤滑状態を知ることができるフェログラフィーを継続的に実施し、管理されることを推奨します。又、フェログラフィーの摩耗粒子形態観察の結果、異物の噛み込みにより発生した切削粒子が比較的多く見られており、今後更に摩耗が進行することが懸念されますので、定期的に分析を実施し、摩耗の進行状況をチェックすることを推奨します。分析周期は、別添資料金属摩耗粉の平衡速度から求める分析周期に示す通り、時間経過すれば平衡濃度に到達し、いつでも採油が可能となりますので、できるだけ早い段階で分析を実施されることを併せて推奨します。
報告№109-09094 報告№110-00717 | 分析№109-000915 分析№110-002818 | 110-002818 | は良好と判断します。尚、RBOTがminと新油値のminに比較してmin減少していました。このまま継続使用した場合、この減少傾向から限界値に到達するのは、別紙図RBOTの減少傾向に示すように年月と推定されました。残りの継続使用期間は、約年ヶ月であると予測されます。潤滑油は継続使用可能な状態にあると判断します。≪状態監視とパラメータ≫分析の目的および各分析のパラメータは以下の通りです。特性低下目的：油の分析結果から、や劣化傾向ならびに添加剤の消耗程度、残存寿命などを確認する。粘度JISK全酸価JISK赤外線吸収スペクトルJISK酸化安定度試験JISK汚染目的：油の分析結果から、砂塵あるいは水・異種油などによるや、異物混入の有無を確認する。水分JISK計数汚染度JISB重量汚染度JISB光学顕微鏡観察摩耗目的：油中の摩耗粒子を分析する事により、回転・摺動部の潤滑状態、摩耗劣化の程度、余寿命などを解析する。摩耗診断電子顕微鏡観察JISKX線マイクロアナリシス油中金属濃度）JISK≪分析結果≫特性低下粘度：良好粘度値mm/sの新油値mm/sに対する変化率は+％であり、当社推奨の管理限界値±％以内に留まっています。全酸価：良好全酸価.mgKOH/gは新油値の.mgKOH/gに比較し高くはあるものの、有機物・有機化合物試験の結果で油劣化の兆候を示すカルボン酸の吸収が見られないことから、問題は無いと判断します。赤外線吸収スペクトル：良好酸化安定度試験：良好酸化安定度試験の結果、数値minは当社推奨の管理限界値min以上に留まっており、現時点での使用は可能と判断します。汚染水分：良好水分値は当社推奨の管理限界値以内に留まっています。計数汚染度：今回は実施していません。重量汚染度：今回は実施していません。光学顕微鏡観察：今回は実施していません。摩耗摩耗診断電子顕微鏡観察・X線マイクロアナリシス：今回は実施していません。油中金属濃度：今回は実施していません。
報告№109-09447 報告№113-00612 | 分析№109-002790 分析№113-002584 | 113-002584 | 潤滑、汚染状態は共に良好な範囲にあることから、潤滑油は継続使用可能な状態にあると判断します。軸受の摩耗状態は良好の範囲にあることから、軸受は継続使用可能な状態にあると判断します。分析結果粘度、酸価は、前回同様に良好です。水分、計数汚染度は、前回同様に良好です。異常摩耗の早期発見のパラメータであるIs値は、前回の-レベルから-レベルに上昇しているものの、Is値は正常です。また、異常摩耗の兆候を示す摩耗粒子が顕著に観察されなかったことから、は良好と判断します。
|  | 113-002648 | 熱媒油は継続使用可能な状態にあると考えられます。フェログラフィーで観察された代表的な粒子は、以下の通りです。鉄錆、砂等・外部から混入したと考えられます。．水分は良好です。粘度粘度は、.mm/sでした。新油カタログ値mm/sと比較すると、粘度変化率が+.％となっており、当社推奨の管理限界値である±％以内であり、良好です。引火点引火点はと新油カタログ値に比較して大きな変化はなく、良好です。
報告№106-0467 報告№106-0504 | 分析№106-02677 分析№106-02888 | 106-02888 | トライボ診断により、機器軸受の潤滑状態、潤滑油の劣化状態を診断する。また、本分析データは、劣化傾向を評価し、劣化進展のある程度の予測を行うためのベースデータとし、予防保全に資することを目的とする。分析の結果、摩耗は安定しており、継続使用可能と判断します。このことは、計数汚染度がNAS級と前回のNAS級に比較して変化はなく、清浄なレベルにあることSOAP／D－SOAPで転がり軸受の摩耗により発生する鉄が検出されなかったことフェログラフィーの結果、異常摩耗の早期発見パラメータであるIs値が.と良好の範囲にあること以上のことから判断しました。尚、油の劣化度を示す全酸価は.mgKOH/gと、新油値.mgKOH/g以下であり、油劣化の進行は確認されませんでした。
報告№104-8044 報告№104-6074 | 分析№104-02040 分析№104-02202 | 104-02202 | 機器改修後ヶ月後に精点Aを実施した結果、摩耗粒子形態観察で、外部から混入した鉄錆が観察され、光学顕微鏡写真の結果、μmサイズの金属片が観察されました。現在のところ、軸受は継続使用可能な状態にあるものの、今後、これらの異物等が軸受摺動面に噛み込み摩耗が進行することが懸念されたため、～ヶ月後に精点Bを実施し、汚染状況及び摩耗の進行状況を確認されることを推奨します。これらのことは、異常摩耗の早期発見パラメータであるフェログラフィーのIs値が、.と良好の範囲にあるものの、摩耗粒子形態観察の結果、外部から混入した鉄錆が観察されたこと光学顕微鏡写真に見られるように、μmサイズの金属片が見られたことD－SOAPの結果、鉄、ナトリウムが共に.からに上昇したこと以上のことから判断しました。
報告№103-0134 | 分析№103-01193 | 103-01193 | 分析の結果、前回と同じく油の劣化が確認されたため、至急更油が必要と判断します。又、摩耗粒子形態観察で、外部から混入した異物が見られることから、油劣化に伴う腐食摩耗に加えて、異物の噛み込みによる摩耗進行が懸念されます。他社での例では、上昇し続けた全酸価のタービン油を使用していて、軸受メタルが腐食摩耗により全損した例もありますので、大至急更油が必要です。全量更油できない場合は、分の程度を入れ替えるなどして、再度分析を実施し、摩耗の進行状況を確認されることを推奨します。これらのことは、全酸価が前回に比較して、.mgKOH/gから.mgKOH/gと当社推奨の管理限界値を大きく超え、劣化が進行しており、IRの結果、油劣化の兆候を示すカルボン酸の吸収が見られました。又、異常摩耗の早期発見パラメータであるIs値が、.と良好の範囲にあるものの、摩耗粒子形態観察で、外部から混入した鉄錆、砂が見られたことから判断しました。尚、劣化した油を継続使用した場合、酸成分により軸受表面が腐食摩耗の影響を受け、軸受機能に影響が出る場合があります。他電力会社では、.mgKOH/gを超えて使用し続けたため、軸受を全て取り替えた例もありますので、大至急更油が必要です。又、主機停止中にドレンバルブから採油を実施しているため、油循環中の採油に比較して油中粒子が沈降して高濃度になっている部分を採油していると考えられます。したがって、油が循環している状態で採油を実施した場合に比較して、分析データが高くなり、異常な状態と判断している可能性がありますので、今後の採油は、停止直後、或いは、油循環中に油槽中層部から採油を実施されることを推奨します。
報告№108-5071 報告№113-00677 | 分析№108-02721 分析№113-002926 | 113-002926 | 潤滑油は継続使用可能な状態にあると判断します。増速機増速機は継続使用可能な状態にあると判断します。異常摩耗の早期発見のパラメータであるIs値は、レベルと正常です。また、異常摩耗の兆候を示す摩耗粒子が顕著に観察されなかったことから、は良好と判断します。疲労摩耗粒子が比較的多く観察されましたが、本設備は分解後稼動していないことから、更油前の油が残存しており、油中に含まれていた疲労摩耗粒子が観察された可能性が考えられます。バックラッシご提供いただいた図面情報と今回までの累計鉄濃度を基にバックラッシの増加量を計算しました。その結果、平均的に摩耗が発生していたと仮定した場合、バックラッシの増加量は以下の通りと推定されます。表バックラッシ増加量接触箇所 バックラッシ増加量上限値 バックラッシ増加量 内歯車-遊星歯車 約. 遊星歯車-太陽歯車 約. ハスバ歯車 . 約. ハスバ歯車 約. バックラッシの初期値が不明であるため、増加量の上限値を適正なバックラッシの最大値と最小値の差としました。今回の推定されたバックラッシ増加量は上限値に比較して十分に小さい値であり、良好であると考えられます。但し、本設備にはμmサイズのインラインフィルタがついており、μm以上の摩耗粒子がフィルタに補足されてサンプリングできていない可能性があること、また、停止中の採油であるため濃度の偏析がある部分をサンプリングしている可能性があることから、計算結果は参考値としてお考え下さい。水分がppmと新油値ppmに比較してやや高い値でした。使用油であるAlphasynPGは、ポリグリコールベースの合成ギヤオイルであるため、水分を吸収しやすい特性があります。分析結果SOAP-T添加剤成分であるリンがppm、外部から混入したと思われるモリブデンがppm検出されました。SOAP-TFEが、錫が、亜鉛が、添加剤成分であるリンがppm、外部から混入したと思われるアルミニウムが、ナトリウムが検出されました。フェログラフィー異常摩耗の早期発見パラメータであるフェログラフィーのIs値がレベルと良好の範囲にありました。粘度粘度はmm/sと新油値mm/sに比較して、粘度変化率は+％で、当社推奨の管理限界値である±％以内にあり、良好と判断します。泡立ち試験泡立ち試験は-であり、良好です。水分はppmと新油に比較して高い値でした。酸価は.mgKOH/gと新油値.mgKOH/gに比較して若干高いものの、IRの結果で油劣化の兆候を示すカルボン酸の吸収が確認されていないことから、良好と判断します。
報告№109-09094 報告№112-00124 | 分析№109-000870 分析№112-000435 | 112-000435 | 潤滑油および対象設備は継続使用可能な状態にあると判断します。はフェログラフィーおよびSOAP-Tの結果から総合的に判断した結果、正常な状態にあると考えられます。フェログラフィー【定量分析：Is値】Is値は異常摩耗の早期発見パラメータのつで、摩耗粒子を定量化するために用います。今回のIs値はのマイナス乗と低い値でした。フェログラフィー【定性分析：摩耗粒子および摩耗形態観察】分析結果から比較的多く観察された粒子は、以下の通りでした。正常な摩耗粒子・潤滑状態が正常なマイルド摩耗により発生。Iカップリング発光分光分析【SOAP-T】検出された金属元素から発生箇所を推定すると、以下の通りでした。ニッケル・軸受等リン・添加剤カルシウム、ナトリウム・外部混入異物．水分、計数汚染度、重量汚染度は共に良好でした。．粘度、酸価、IR、RBOTの各データは良好でした。尚、RBOTがminと管理基本値の.minに比較してmin減少していました。このまま継続使用した場合、この減少傾向から限界値に到達するのは、別紙図RBOTの減少傾向に示すように年月と推定されました。残りの継続使用期間は、約年ヶ月であると予測されます。≪状態監視とパラメータ≫分析の目的および各分析のパラメータは以下の通りです。特性低下目的：油の分析結果から、や劣化傾向ならびに添加剤の消耗程度、残存寿命などを確認する。粘度JISK酸価JISK赤外線吸収スペクトルJISK酸化安定度試験JISK汚染目的：油の分析結果から、砂塵あるいは水・異種油などによるや、異物混入の有無を確認する。水分JISK計数汚染度JISB重量汚染度JISB光学顕微鏡観察摩耗目的：油中の摩耗粒子を分析する事により、回転・摺動部の潤滑状態、摩耗劣化の程度、余寿命などを解析する。摩耗診断電子顕微鏡観察JISKX線マイクロアナリシス油中金属濃度JISK≪分析結果≫特性低下粘度：良好粘度値.mm/sの管理基本値.mm/sに対する変化率は-％であり、○○管理限界値±％以内に留まっています。酸価：良好酸価.mgKOH/gは管理基本値の.mgKOH/g以内にあることから、問題は無いと判断します。赤外線吸収スペクトル：良好酸化安定度試験：良好酸化安定度試験の結果、数値minは○○管理限界値min以上に留まっており、現時点での使用は可能と判断します。汚染水分：良好水分値.ppmは○○管理限界値以内に留まっています。計数汚染度：良好計数汚染度はNAS級と当社推奨の管理限界値NAS級以内にあります。重量汚染度：良好重量汚染度は.mg/mlと当社推奨の管理限界値mg/ml以内にあります。光学顕微鏡観察：良好光学顕微鏡写真は捕捉された汚染物の量は少なく、スラッジは確認されませんでした。摩耗摩耗診断：良好摩耗診断の結果、異常摩耗の早期発見パラメータであるIs値がのマイナス乗と良好の範囲にあることから、潤滑状態は正常と判断します。電子顕微鏡観察・X線マイクロアナリシス：今回は実施していません。油中金属濃度：良好油中金属濃度の結果、ニッケル、油の添加剤成分であるリン、外部から混入したと思われるカルシウム、ナトリウムが検出されたものの、良好と判断します。
報告№109-09136 報告№114-00061 | 分析№109-001160 分析№114-000188 | 114-000188 | 分析の結果、油の劣化は確認されていないものの、計数汚染度がNAS級とやや高い値です。減速機分析の結果、減速機は継続使用可能な状態にあると判断します。但し、計数汚染度がやや高い値となっていたことから、将来的な摩耗進行の有無を確認するためにも傾向監視を継続することが有効です。定期的な分析定期的な潤滑油分析によるトライボ診断を実施することにより、分析データの変化から異常の兆候を早期に発見することが可能となります。また、今回は初回分析であるため、最低でもあと回分析を実施し、分析データの変化から今後の対応を検討することを推奨します。分析結果減速機の摩耗状態異常摩耗の早期発見のパラメータであるIs値は、レベルと低い値です。フェログラフィーで観察された代表的な粒子は、以下の通りです。正常な摩耗粒子・潤滑状態が正常なマイルド摩耗により発生。疲労摩耗粒子・繰返し応力による金属疲労で発生。大型化するとフレーキングおよびスポーリングの発生が懸念されます。計数汚染度はNAS級とやや高い値です。フィルタグラムで金属片、鉄錆、砂、粘ちょう物等が観察されたことから、汚染度が高い要因は、摩耗とスラッジ、そして外部混入異物の影響と思われます。粘度、水分、酸価、IRの各データは良好です。
報告№110-00261 報告№112-00348 |  | 112-001362_1363 | の評価前回同様にを示す粘度、水分、全酸価、IRの各データは当社推奨の管理限界値内にあることから、継続使用可能と判断します。濾過効率の確認表に示す通り、油清浄機入口に比較して出口の粒子数が大きな値を示しており、濾過効率を求めることができませんでした。機器の潤滑状態今回の分析では上述したとおり、入口側と出口側の汚染度データが逆転していたため油清浄機の濾過効率を求められず、定量的な評価はできませんでした。そのため、今回は油中の摩耗粒子の形態から摩耗状況を確認しました。その結果、摩耗粒子はほとんど観察されていないことから、潤滑状態は正常な状態にあると判断します。前回同様にを示す粘度、水分、全酸価、IRの各データは良好でした。油清浄機の濾過効率による油汚染度管理に関する考察油清浄機の濾過効率の指標であるβ値を確認するため、油清浄機の入口側と出口側の配管より採油を実施し、計数汚染度を実施しました。その結果を下表に示します。 ・ここで、 EMBEDExcel.Sheet.表に示す通り、油清浄機入口に比較して出口の粒子数が大きな値を示しており、濾過効率を求めることができませんでした。油清浄機の入口と出口の粒子数を比較し、濾過後の出口側の粒子数が多くなる現象が見られた場合、その原因として、油清浄機の性能が発揮され、油中粒子数が平衡状態になり、入口と出口の粒子数の差が非常に小さくなったため、それが影響した油清浄機の濾過材の交換時期を迎えた採油配管の排油が十分ではなく、配管内に滞留していた錆などの汚染粒子が混入した状態で採油した事などが考えられます。機器の摩耗今回の分析では、入口側と出口側の汚染度データが逆転していたため油清浄機の濾過効率を求められず、定量的な評価はできませんでした。EMBEDExcel.Sheet.そこで、今回は油中の摩耗粒子の形態から摩耗状況を確認しました。油清浄機入口の油中の摩耗粒子を詳細に観察した結果、摩耗粒子はほとんど観察されていないことから、潤滑状態は正常な状態にあると判断します。
報告№109-09136 報告№114-00230 | 分析№109-001160 分析№114-000785 | 114-000785 | 潤滑分析の結果、潤滑は清浄であることから、潤滑油は継続使用可能状態にあると判断します。ギヤの摩耗状態ギヤは継続使用可能な状態にあると判断します。但し、異常摩耗の早期発見パラメータであるフェログラフィーのIs値がレベルと正常の範囲にあるものの、摩耗粒子の形態観察で異物の噛み込みや金属表面の微小突起により発生する切削粒子、繰返し応力を受けて発生する疲労摩耗粒子が比較的多く観察されています。ギヤ歯面では、切削摩耗と疲労摩耗が混在している状態にあると推定されます。切削摩耗は、他の摩耗形態に比較して摩耗進行速度が速く注意が必要で、定期的なトライボ診断による状態監視が必要と考えます。切削摩耗の原因となる混入異物が残留している場合、この異物により切削摩耗が継続して発生する可能性があります。今後も摩耗が進行することが懸念されるため、以下の対策を推奨します。定期的な分析今後の進行が懸念される切削摩耗、疲労摩耗の推移を監視するため、定期的な分析実施を推奨します。
|  | 113-002504 | フェログラフィーで観察された代表的な摩耗粒子は以下の通りです。疲労摩耗粒子・繰返し応力による金属疲労で発生。大型化するとフレーキングの発生が懸念されます。
報告№109-09136 報告№110-00549 | 分析№109-001160 分析№110-002467 | 110-002467_date101217 | 金属元素と濃度の分析は、試料油を以上の高温で発光させ、その光を分光器で分光し、分光によって得られた光の強度と金属固有の波長とから元素を特定するIカップリング発光分光分析法）を用います。また摩耗状態は、SOAPにより求めた金属成分と濃度にフェログラフィー法による摩耗粒子分析とを加味して総合的に評価しますが、摩擦面の摩耗機構と摩耗状態の判断は摩耗粒子の形態と、異常摩耗の早期発見パラメータであるIs値により判断します。Iカップリング発光分光分析供試のギヤ油を分析した結果、検出された金属は、油中金属濃度の結果表に示すように、鉄、銅、リン、亜鉛、カルシウム、ナトリウム、マグネシウムでした。これら検出された金属元素から発生箇所を推定すると、鉄、銅・ギヤ歯面、軸受等リン・オイル添加剤亜鉛、カルシウム、ナトリウム、マグネシウム・外部混入異物であると思われます。このうち、機械部品が摩耗したと思われる元素はのグループです。フェログラフィー摩耗粒子と摩耗形態分析結果から観察された粒子は、潤滑状態が正常な場合に発生する摩耗粒子異物の切削作用で発生する切削粒子金属潤滑部が局部的に油膜切れを起して発生するシビア粒子であったことから、潤滑部では、正常なマイルド摩耗、異物による切削摩耗、そしてやや厳しい摩耗形態の凝着摩耗が発生していることが分かりました。減速機で切削摩耗が発生した場合、減速機内部で使用されている転がり軸受が切削摩耗により生じた軌道面の損傷が起点となって寿命が分の程度に低下することがあることから、ギヤ歯面の切削摩耗には十分注意する必要があります。切削摩耗の発生原因となる混入異物が残留している場合、この異物により切削摩耗が継続して発生する可能性があります。潤滑状態異常摩耗の早期発見パラメータとして摩耗粒子を定量化して評価するフェログラフィーのIs値は、潤滑状態が正常なの乗となっていました。バックラッシ提供して頂いたギヤの情報と鉄濃度からバックラッシを求めました。その結果、摩耗が減速機のギヤ歯面に集中していたと仮定した場合、年月の更油から稼働時間時間に発生したバックラッシの増加量は、推定で×-μmとなりました。また、この時間と同様の摩耗速度を用いて設備更新から稼働時間時間のバックラッシ総増加量を求めたところ、推定で×-μmになりました。このバックラッシ増加量は非常に小さな値であることから、ギヤ歯面は正常であると判断できました。計数汚染度は良好でした。粘度、水分、全酸価、IRの各データは良好でした。潤滑油および減速機は継続使用可能な状態にあると判断します。今後も定期的に分析を実施し、摩耗の進行状況を確認することを推奨します。
報告№109-09136 報告№114-00256 | 分析№109-001160 分析№114-000899 | 114-000899 | 軸受は継続使用可能な状態にあると判断します。異常摩耗の早期発見のパラメータであるフェログラフィーのIs値は、レベルとやや高い値です。また、潤滑部の摩耗が認められたため、定期的に潤滑油分析を実施し、摩耗推移を監視することが有用と考えます。フェログラフィーで観察された代表的な粒子は以下の通りです。疲労摩耗粒子・繰返し応力による金属疲労で発生。大型化するとフレーキングの発生が懸念されます。計数汚染度、重量汚染度は共に良好です。
報告№109-09136 報告№112-00660 | 分析№109-001160 分析№112-003032 | 112-003032_date130313 | 潤滑油の劣化は確認されず、汚染度は良好な範囲にあることから、継続使用可能な状態にあると判断します。軸受異物の噛み込みや金属表面の微小突起により発生する切削摩耗が見られました。通常、継続運転している設備は、運転開始直後に金属同士がなじむ過程があり、その後正常な油膜が形成されて、問題がなければ安定期に入ります。設備の稼働率が低い場合など、停止期間が長いと潤滑油膜は殆どなくなり、再稼動する際に油膜切れを起こしやすい状態になります。今回観察された摩耗粒子は、このような状況で発生したと推定されます。しかし、これらは極微小領域に限られることから、摩耗は正常と判断できます。以上より、軸受は継続使用可能な状態にあると判断します。定期的な分析および分析周期の検討定期的に分析を実施することにより、データの微小な変化から異常の兆候を早期に発見することが可能となります。今後、寿命予測を行うには、今回データを含め少なくとも回の分析データが必要となります。当該機は、年間稼働率が低いことから、採油の機会を検討するのは難しいところがありますが、あと最低でも回分析を実施し、寿命予測を行うと共に分析周期を検討することを推奨します。軸受の摩耗状態フェログラフィーおよびSOAP-Tのデータから総合的に解析した結果、軸受は健全であり、継続使用可能と評価できますが、引続き軸受の機能が保持されていることを確認するためにも、潤滑油診断による傾向管理が有用と考えます。フェログラフィー【定量分析：Is値】Is値は異常摩耗の早期発見パラメータのつで、摩耗程度を定量化するために用います。今回のIs値はの乗と低い値でした。フェログラフィー【定性分析：摩耗粒子および摩耗形態観察】分析結果から比較的多く観察された摩耗粒子は、以下の通りでした。正常な摩耗粒子・潤滑状態が正常なマイルド摩耗により発生。切削粒子・異物や金属表面の微小突起に起因する切削摩耗により発生。観察された摩耗粒子の中でも切削粒子は、将来的な摩耗の進行に繋がる可能性を示唆しているため、傾向監視が必要と思われます。切削摩耗は、他の摩耗形態に比較して摩耗進行速度が速く注意が必要で、定期的なトライボ診断による状態監視が必要と考えます。切削摩耗の原因となる混入異物が残留している場合、この異物により切削摩耗が継続して発生する可能性があります。Iカップリング発光分光分析【SOAP-T】検出された金属元素から、摩耗粒子の発生箇所は、以下のように推定できました。鉄、銅、錫、亜鉛・軸受等カルシウム、バリウム、ナトリウム・外部混入異物軸受の摩耗SOAP-Tで錫が検出されたことから、軸受の摩耗が発生していると推定されました。分析結果から軸受メタルの摩耗深さをSOAP-Tの結果で得られている錫濃度と油量Lから計算しました。当社の経験からメタル面積の約分の程度が摩耗したと仮定しました。当社の知見、および今回検出された錫濃度等の情報から軸受の摩耗深さを計算した結果、軸受表面の平均的な摩耗深さは.μmとなり、メタルの表面粗さを軸受表面の一般的な粗さであるμmと仮定すると、摩耗は軽微であり、継続使用可能な状態にあると推定されます。は良好と判断します。計数汚染度計数汚染度は、NAS級と当社推奨の管理限界値NAS級以下であり、良好と判断します。重量汚染度は、.mg/mlと当社推奨の管理限界値mg/ml以下であり、良好と判断します。光学顕微鏡写真供試油を濾過したフィルタ表面上の夾雑物を光学顕微鏡で観察した結果、金属片、鉄錆、砂等が観察されました。は良好と判断します。粘度新油に対する粘度変化率は-％でした。これは、当社推奨の管理限界値である±％以内であり、良好と判断します。水分は、と当社推奨の管理限界値の以下であり、良好と判断します。酸価は、.mgKOH/gと新油値.mgKOH/g以下であり、良好と判断します。IRIRチャートの結果、新油と使用油のスペクトルパターンはほぼ一致し、また、油劣化の兆候を示すカルボン酸の吸収ピークが確認されていないことから、良好と判断します。
報告№107-4543 報告№107-4543 | 分析№107-02132 分析№107-02148 | 107-02148 | トライボ診断の結果、全てのデータが良好であることから、この油は継続使用可能と判断します。は良好と判断します。粘度は良好。粘度はmm/sと新油値mm/sに比較して、粘度変化率は-％で、当社推奨の管理限界値である±％以内にあり、良好と判断します。粘度はmm/sでした。粘度はmm/sでした。粘度指数はでした。粘度指数はでした。水分は良好。水分はppmと当社推奨の管理限界値の以下であり、良好と判断します。全酸価は良好。全酸価はmgKOH/gと新油値mgKOH/g以内であり、良好と判断します。
報告№101-4018 | 分析№101-02501 | 101-02501 | 分析の結果、重量汚染度を除く項目は良好でした。計数汚染度はNAS級と比較的清浄であるにもかかわらず、重量汚染度がmg/mlと当社推奨の管理限界値を超えていました。D－SOAPの結果、油に添加剤として含まれている亜鉛が検出されていることから、汚染の要因は、この亜鉛が析出し、スラッジとなったものと考えられました。このスラッジは、バルブ類の動作障害やストレーナを目詰まりさせる等の障害の原因となりますので、除去する必要があります。除去方法は当社製清浄分散剤の投与と濾過が有効です。尚、参考に使用油を使用してTS－を％混合し、効果を確認しました。その結果、下表に示す通りTS－により％のスラッジが除去でき、更に濾過を実施することで系内を清浄にできます。
報告№109-09050 報告№109-09050 | 分析№109-000525 分析№109-000525 | 109-000525 | 今回の採油は、対象設備停止中にドレンプラグから実施しているため、別紙油中粒子の沈降の影響に示すように、沈降の影響を受けて分析データが高濃度に出る可能性があります。今回の分析は、以上のことを踏まえて結果を検討します。分析の結果、高濃度になっていると思われる対象設備停止中のドレンプラグから行われた採油にもかかわらず、全てのデータが良好の範囲にあることから、この油は継続使用可能であり、潤滑状態も正常と判断します。特性低下全ての項目が良好の範囲にあったことから、特性低下は認められず良好と判断します。粘度は良好と判断します。粘度はmm/sと新油.mm/sに比較して、粘度変化率は-％で、当社推奨の管理限界値である±％以内にあり、良好と判断します。全酸価は良好と判断します。全酸価は.mgKOH/gと新油値.mgKOH/g以下であることから、良好と判断します。酸化安定度の結果、良好と判断します。酸化安定度はminと当社推奨の管理限界値のmin以上であり、良好と判断します。汚染は良好と判断します。水分は良好と判断します。水分は.ppmと当社推奨の管理限界値の以下であり、良好と判断します。摩耗潤滑状態は正常と判断します。フェログラフィーの測定は良好と判断します。異常摩耗の早期発見パラメータであるIs値がの乗と良好の範囲あることから、潤滑状態は正常と判断します。
報告№109-09575 報告№109-09575 | 分析№109-003553 分析№109-003553 | 109-003553 | 結論シリンダ内部およびカムロールなどの鉄系材料を使用した部位の切削摩耗の進行が懸念されます。さらに、水分濃度が当社推奨の管理限界値を超えており、以下に示す対策が必要と判断します。定期的な分析により切削摩耗の進行状況を監視すると共に、部分更油などにより水分を低濃度で管理されることを推奨します。
報告№108-0411 報告№110-00263 | 分析№108-02745 分析№110-001033 | 110-001033 | ・摩耗状態SOAP／D－SOAPで鉄および錫濃度は検出されず、異常摩耗の早期発見パラメータであるフェログラフィーのIs値がのマイナス乗と良好でした。・汚染度計数汚染度はNAS級と当社推奨の管理限界値内にあり、良好でした。結論軸受は継続使用可能な状態にあると判断します。は良好と判断します。計数汚染度計数汚染度はNAS級と当社推奨の管理限界値のNAS級以内にあり、良好と判断します。重量汚染度は.mg/mlと当社推奨の管理限界値のmg/ml以内にあり、良好と判断します。機器の潤滑状態機器の潤滑状態は正常と判断します。SOAPSOAPの結果、摩耗により発生する錫、油の添加剤成分であるリンが検出されました。D－SOAPD－SOAPの結果、摩耗により発生する鉄および錫が検出されていないことから、良好と判断します。フェログラフィー異常摩耗の早期発見パラメータであるフェログラフィーのIs値がのマイナス乗と良好の範囲にあることから、潤滑状態は正常と判断します。
報告№109-09136 報告№111-00652 | 分析№109-001160 分析№111-003281 | 111-003281_date120213 | 潤滑油および変速機は継続使用可能な状態にあると判断します。但し、今後も摩耗の進行を傾向監視するため、以下の対策を推奨します。定期的な分析凝着摩耗の進行を監視するため、今後も定期的に分析を実施し、摩耗の進行状況を確認することを推奨します。変速機の情報提供今後コーンディスクの摩耗が進行した場合、摩耗程度を評価する必要がありますので、次回分析時には、油量、変速段数、フランジディスクの枚数、コーンディスクの枚数、各段の接触割合、接触径、接触幅をお知らせください。フェログラフィー異常摩耗の早期発見パラメータとして摩耗粒子を定量化して評価するフェログラフィーのIs値は、潤滑状態が厳しいの乗でした。摩耗粒子の形態で比較的多く観察された粒子は、潤滑状態が正常な場合に発生する摩耗粒子金属潤滑部が局部的に油膜切れを起して発生するシビア粒子でした。これらの摩耗粒子が観察された場合、潤滑部で発生している摩耗形態は、正常なマイルド摩耗潤滑状態がやや厳しい凝着摩耗であることが分かります。Iカップリング発光分光分析供試の潤滑油を分析した結果、検出された金属元素は、SOAPの結果表に示すように、鉄、ニッケル、リン、亜鉛、カルシウム、ナトリウムでした。検出されたこれらの金属元素から発生箇所を推定すると鉄、ニッケル・コーンディスク等リン、亜鉛、カルシウム・オイル添加剤ナトリウム・外部混入異物であると思われます。このうち、機械部品が摩耗したと思われる元素はのグループです。計数汚染度はやや高い値でした。フィルタ表面の異物観察で金属片、鉄錆、砂等が観察されたことから、汚染度が高い要因は、摩耗と外部混入異物の影響と思われます。粘度、水分、全酸価、IRの各データは良好でした。
報告№109-09302 報告№109-09302 | 分析№109-002170 分析№109-002170 | 109-002170 | 泡立ち試験の結果は、一般的には消泡性能が低下していると判断できる値の-でしたが、新油値の-と同レベルにあったため、良好と判断しますまた、を示す粘度、水分、全酸価の各データが良好の範囲にあることから、本試料油は継続使用可能です。尚、水分がppmと新油値ppmに比較してやや高い値でした。使用油であるAlphasynPGは、ポリグリコールベースの合成ギヤオイルであるため、水分を吸収しやすい特性があります。そのため、今回は前回のppmからppm増加しppmとなっています。今後は、水分濃度の増加と、水分による腐食摩耗の発生に注意することを推奨します。機器の潤滑状態潤滑状態指数はのマイナス乗と濾過設備のない機器であれば正常な潤滑状態にあると判断できますが、ギヤボックスの油系統にはインラインフィルタとオフラインフィルタがあり、粒子の大部分は捕捉されることから、異常な摩耗状態が発生しても正常な潤滑状態にあると誤認してしまう可能性があります。潤滑状態を解析評価するには、フィルタの濾過効率を考慮する必要がありますが、今回の試料は解析評価に必要なメッシュサイズとポンプの吐出量が不明であるため定量的な評価を行うことができませんでした。そのため、発生した摩耗粒子の形態から解析を試みました。摩耗粒子の形態観察の結果、～μmサイズの鉄系摩耗粒子が比較的多く観察され、観察された粒子サイズから判断する潤滑状態は、直ちに異常となる潤滑状態ではありませんが、発生した摩耗痕が起点となって今後更に摩耗が進行することがあります。また、使用しているフィルタサイズによっては、μm以上の粒子がフィルタに捕捉されている可能性もあることから、可能であればヶ月後に再度分析を実施し、摩耗の進行状況を確認することを推奨します。尚、フィルタの捕捉の影響による誤認を避けるため、これまでの採油箇所に加え、インラインフィルタとオフラインフィルタの捕捉物も分析し、その結果から潤滑状態を評価することを提案します。フィルタ捕捉物の分析を実施する際には、フィルタ使用時間の情報をご提供いただけますようお願い致します。泡立ち試験の結果、消泡性能が低いと判断できる値であるものの、新油と同レベルにあると判断します。水分が新油に比較して高い値です。使用油であるAlphasynPGは、ポリグリコールベースの合成ギヤオイルであるため、水分を吸収しやすい特性があります。今後は、水分濃度の増加と水分の影響による腐食摩耗の発生に注意されることを推奨します。粘度粘度はmm/sと新油値.mm/sに比較して、粘度変化率は-％で、当社推奨の管理限界値である±％以内にあり、良好と判断します。粘度粘度は.mm/sとなっています。粘度指数粘度指数はとなっています。泡立ち試験泡立ち試験は-と新油と同レベルにあり、消泡性能が新油と同レベルにあると判断します。水分はppmと新油値より高い値となっています。全酸価全酸価はmgKOH/gと新油値.mgKOH/gに比較して高いものの、IRの結果で油劣化の兆候を示すカルボン酸の吸収が確認されていないことから、良好と判断します。機器の潤滑状態摩耗粒子の形態観察の結果、ギヤ歯面の摩耗で発生したと推定される～μmサイズの摩耗粒子が観察されています。摩耗粒子診断異常摩耗の早期発見パラメータである潤滑状態指数がのマイナス乗と正常の範囲にあるものの、摩耗粒子の形態観察の結果、ギヤ歯面の摩耗で発生したと推定される～μmサイズの摩耗粒子が観察されています。
報告№104-0115 報告№104-0115 | 分析№104-00903 分析№104-00903 | 104-00903 | 分析の結果、軸受軌道面に微振動と共に、転がり疲労が原因のマイクロフレーキングが発生していると考えられます。今後更に摩耗が進行し、軸受の寿命の指標とされるフレーキングに進展することが懸念されるため、運転時間時間経過後に再度分析を実施し、摩耗の進行状況を確認されることを推奨します。このことは、SOAP／D-SOAPで軸受の摩耗により発生する鉄、クロムが検出され、異常摩耗の早期発見パラメータであるフェログラフィーのIs値がの乗と高く摩耗粒子形態観察の結果から、軸受軌道面の微小な疲労摩耗により発生する摩耗粒子が支配的であることから判断しました。計数汚染度が管理限界値を超えていました。計数汚染度は当社推奨の管理限界値を超えていました。計数汚染度はNAS級以上と当社推奨の管理限界値を超えていました。重量汚染度は.mg/mlでした。重量汚染度は.mg/mlでした。機器の潤滑状態軸受軌道面にフレッティングによるマイクロフレーキングが発生していると考えられます。フレッティングは回転中に常時発生しているため、今後更に摩耗が進行し軸受の寿命の指標とされるフレーキングに進展することが懸念されるため、運転時間時間経過後に再度分析を実施し、摩耗の進行状況を確認されることを推奨します。SOAPは良好と判断します。SOAPの結果、軸受軌道面の摩耗により発生した鉄が多く検出されました。D－SOAPの結果、鉄および銅が多く検出されました。D－SOAPの結果、摩耗により発生する鉄、クロム、銅が検出されました。フェログラフィーの結果、軸受軌道面にマイクロフレーキングが発生していると考えられます。フェログラフィーの結果、軸受軌道面にマイクロフレーキングが発生していると考えられます。
報告№109-09136 報告№112-00551 | 分析№109-001160 分析№112-002286 | 112-002286 | 潤滑油および対象設備は継続使用可能な状態にあると判断します。はフェログラフィーおよびSOAP／D-SOAPの結果から総合的に判断した結果、正常な状態にあると考えられます。フェログラフィー【定量分析：Is値】Is値は異常摩耗の早期発見パラメータのつで、摩耗粒子を定量化するために用います。今回のIs値はのマイナス乗と低い値でした。フェログラフィー【定性分析：摩耗粒子および摩耗形態観察】分析結果から比較的多く観察された粒子は、以下の通りでした。正常な摩耗粒子・潤滑状態が正常なマイルド摩耗により発生。Iカップリング発光分光分析【SOAP／D-SOAP】検出された金属元素から発生箇所を推定すると、以下の通りでした。ケイ素、ナトリウム・外部混入異物計数汚染度、重量汚染度は共に良好でした。．粘度、水分、酸価、IRの各データは良好でした。
報告№109-09094 報告№109-09094 | 分析№109-000946 分析№109-000947 | 109-000947 | 分析の結果、全てのデータが良好であることから、このグリースは継続使用可能と判断します。尚、有機物・有機化合物の結果、新グリースと異なるピークが確認されたことから、グリース名が違うか、或いは、異種グリースが混入した可能性が考えられますので、グリースを再確認するとともに、異種グリースの混入の可能性についてご確認下さい。特性低下有機物・有機化合物の結果、新グリースと異なるピークが確認されたことから、グリース名が違うか、或いは、異種グリースが混入した可能性が考えられますので、グリースを再確認するとともに、異種グリースの混入の可能性についてご確認下さい。ちょう度は良好と判断します。ちょう度はと当社推奨の管理限界値であるから以内にあり、良好と判断します。滴点は良好と判断します。滴点はと新グリース値に比較して高いものの、良好と判断します。全酸価は良好と判断します。全酸価は.mgKOH/gと新グリース値.mgKOH/g以内にあり、良好と判断します。有機物・有機化合物の結果、良好と判断します。有機物・有機化合物の結果、油劣化の兆候を示すカルボン酸の吸収が確認されていないことから、良好と判断します。但し、新グリースと異なるピークが確認されたことから、グリース名が違うか、或いは、異種グリースが混入した可能性が考えられますので、グリースを再確認するとともに、異種グリースの混入の可能性についてご確認下さい。
|  | 113-001700 | 対象設備は、エンジンオイルの添加剤が化学反応により析出したカルシウム化合物がppmとやや高濃度で検出されました。このカルシウム化合物は、軸受で使用されているホワイトメタルよりやや高い硬度であるため軸受表面を摩耗させる原因となります。摩耗の促進要因となるカルシウム化合物を除去し、また錆の発生の要因となる水分濃度も高いことから更油が必要と判断します。更油および次回点検でピストンリングの点検水分濃度が高く、水分の影響により金属表面で腐食摩耗が発生し、発生した鉄錆等の粒子が潤滑部に噛み込み摩耗が進行する懸念があります。また、油中からカルシウム化合物がやや高い濃度で検出されたため、この化合物がコンロッドメタルやクランクピンメタルの摩耗を促進させる懸念があります。化合物発生の原因は、ピストンリングの摩耗によって燃焼ガスのシール性が低下し、燃焼ガス中の硫黄分と油中のカルシウム添加剤が反応するためと考えられます。そのため、更油の実施と、次回点検でピストンリングの摩耗状態の点検を推奨します。定期的な分析今後懸念される切削摩耗、凝着摩耗の進行を監視するため、定期的に分析を実施することを推奨します。新油との比較による評価を示す粘度、塩基価のデータは新油データを基準として評価しています。今回は油名が不明であり新油データとの比較による良否の評価ができませんでしたが、今後分析を実施する場合は、使用している新油を同時に分析することをご検討下さい。はフェログラフィーおよびSOAP-Tの結果から総合的に判断した結果、継続使用は可能ですが、機器の機能を保持するためにも傾向管理が有用と考えます。フェログラフィー【定量分析：Is値】Is値は異常摩耗の早期発見パラメータのつで、摩耗粒子を定量化するために用います。Is値はの乗と、やや高い値でした。フェログラフィー【定性分析：摩耗粒子および摩耗形態観察】分析結果から比較的多く観察された粒子は、以下の通りでした。正常な摩耗粒子・潤滑状態が正常なマイルド摩耗により発生。切削粒子・異物や金属表面の微小突起による切削摩耗により発生。シビア粒子・潤滑状態がやや厳しい凝着摩耗により発生。金属潤滑部が局部的に油膜切れを起していると考えられます。黒錆・潤滑状態がやや厳しい凝着摩耗により発生。局部的に金属接触が厳しく、且つ、高い摩擦熱が発生していると考えられます。鉄錆、砂等・外部から混入したと考えられます。観察された摩耗粒子の中でも切削粒子、シビア粒子、黒錆は、将来的な異常摩耗の進行に繋がる可能性を示唆しているため、傾向監視が必要と思われます。詳細は、別紙傾向監視が必要な摩耗粒子をご覧ください。Iカップリング発光分光分析【SOAP-T】検出された金属元素から発生箇所を推定すると、以下の通りでした。鉄、鉛、銅、クロム、アンチモン、錫・エンジン部品等リン、亜鉛、カルシウム、ホウ素・添加剤アルミニウム、ケイ素、ナトリウム、マグネシウム・外部混入異物クランクピンメタルの摩耗SOAP-Tで錫が、銅がppm検出されたことから、クランクピンメタルが摩耗していると推定されました。詳細は、別紙クランクピンメタルの摩耗をご覧ください。固形カルシウム化合物の生成SOAP-Tでカルシウムがppm検出されました。この影響については、別紙固形カルシウム化合物の生成をご覧ください。粘度粘度はmm/sでした。油名が不明であることから評価できませんが、仮に本試料油の新油が.mm/sであるとすると、粘度変化率は-％で、当社推奨の管理限界値である±％以内になります。水分はと当社推奨の管理限界値を超えていました。今後、水分の影響でエンジン内部に錆が発生し、その影響で摩耗が発生する懸念があります。塩基価は.mgKOH/gでした。
報告№108-0411 報告№110-00656 | 分析№108-02744 分析№110-003034 | 110-003034 | は、油の粘度変化率、油中のスラッジの発生量などを判断パラメータに、粘度、全酸価、有機物・有機化合物、酸化安定度で評価します。分析の結果、油の粘性を示す粘度は、新油値の.mm/sに比較して粘度変化率が-.％のmm/sとほぼ変化はなく、また油中のスラッジの発生量を示す全酸価は、新油値のに対して.mgKOH/gと減少しており、さらには有機物・有機化合物の結果でも油が劣化した場合に発生するカルボン酸の発生も確認されず、酸化防止剤の残存量を示す酸化安定度は、限界値minに比較して、十分に残量があるminであった。以上のように、の健全性を示す各パラメータは全て良好であり、潤滑油の劣化は確認されませんでした。尚、別紙酸化安定度の減少傾向から油の余寿命を求めた結果、本試料は年月まで使用可能であることが分かります。油中の水分を計測した結果、水分は.ppmと新油と同等であり、継続使用可能な状態にあることが確認されました。潤滑油は継続使用可能な状態にあると判断します。
報告№102-4081 | 分析№102-03237 | 102-03237 | 分析の結果、ギヤ歯面、転がり軸受軌道面は良好な状態にあると判断します。このことは、計数汚染度がNAS級と清浄であり、SOAP／D-SOAPで摩耗により発生する鉄や銅が検出されず、異常摩耗の早期発見パラメータであるフェログラフィーのIs値がのマイナス乗と良好の範囲にあることから判断しました。尚、を示す粘度、水分、全酸価、IRの各データが良好であることから、この油は継続使用可能と判断します。
報告№109-09501 報告№109-09501 | 分析№109-003100 分析№109-003100 | 109-003100 | ちょう度値はと新グリース値に比較して上昇し、当社推奨の管理上限値であるを超えていることから、軟化していることが分かりました。軟化したグリースを使用した場合、グリースの漏洩や軸受等で油膜切れが発生することが懸念されるため、グリースを交換されることを推奨します。有機物・有機化合物で検出されたピークには新グリースと異なるピークが検出されました。グリースは以下の対策が必要です。グリースを交換されることを推奨します。グリース名が違うか、或いは、異種グリースが混入した可能性が考えられますので、グリース名、異種グリース混入の可能性を確認する必要があります。≪状態監視とパラメータ≫分析の目的および各分析のパラメータは以下の通りです。特性低下目的：グリースの分析結果から、グリースの物理的性状や劣化傾向などを確認する。全酸価JISK赤外線吸収スペクトルJISKちょう度JISK滴点JISK摩耗目的：グリース中の摩耗粒子を分析する事により、回転・摺動部の潤滑状態、摩耗劣化の程度、余寿命などを解析する。摩耗診断電子顕微鏡観察JISKX線マイクロアナリシス油中金属濃度）JISK≪分析結果≫特性低下全酸価：良好全酸価.mgKOH/gは新油値の.mgKOH/gに比較し高くはあるものの、有機物・有機化合物試験の結果で油劣化の兆候を示すカルボン酸の吸収が見られないことから問題は無いと判断します。赤外線吸収スペクトル：良好ちょう度：良好ちょう度値と当社推奨の管理限界値であるを超えていました。滴点：良好滴点はと新油値のに比較し変化はないことから問題は無いと判断します。摩耗摩耗診断電子顕微鏡観察・X線マイクロアナリシス：今回は実施していません。油中金属濃度：今回は実施していません。
報告№108-0008 報告№108-6002 | 分析№108-00042 分析№108-00056 | 108-00056 | 長期停止中で点検を実施したが、潤滑油が黒化していたため濾過を実施した。濾過後の試料油を精点Aにて分析を実施し、、汚染度、潤滑状態を確認する。今回の採油は、機器停止中に油循環ポンプ配管ドレンから実施しているため、油循環中に採油した場合に比較し、油中粒子の沈降の影響を受け、分析データが高濃度に出る可能性があります。今回の分析は以上のことを踏まえて結果を検討しました。精点Aを実施した結果、高濃度の部分を採油したにもかかわらず、全てのデータが良好の範囲にありました。このことから、機器の潤滑状態は正常であり、この油は継続使用可能と判断します。尚、上述しましたように、今回の採油は停止中の採油であるため、循環中の採油に比較してデータが高目に出る可能性があります。これは、運転中の採油であったなら今回データより低い値になることが考えられます。次回採油は、粒子の沈降の影響を極力抑え、油中粒子が均一な分散状態に近い状態で採油が実施できるように、主機運転中、または停止直後に採油を実施されることを推奨します。
報告№107-6546 報告№107-6546 | 分析№107-01392 分析№107-01392 | 107-01392 | 経緯年月日に軸受温度が上昇した。：スラスト軸受温度/警報：軸受温度：分解点検が必要と判断し、発電機を停止した年月日メタルの分解を実施目的スラスト軸受の温度が上昇した原因を検討する。考察精点Aを実施した結果、メタルの温度が上昇するような摩耗発生やメタルコンタクト発生につながる粘度低下などのスラスト軸受の温度が上昇した原因となるような分析データは確認されませんでした。但し、今回の分析結果から以下のことに注意が必要です。）水分の増加水分が.ppmと管理限界値を超えていました。水分が増加した原因は、油層内の結露や蛇管にピンホールが発生し、潤滑油に水分が混入した可能性が考えられました。蛇管のピンホールの発生は、SOAPで銅が多く検出されていることから、冷却用蛇管と油の添加剤成分との反応により銅が溶出し、ピンホールが発生することがあることから推定しました。尚、停止中に集油槽から採油を実施していることから、水分は油槽内部で分離沈降していることも考えられ、データより高濃度になっている場合も考えられます。そのため、油槽底部から採油を実施し、正確な水分濃度を確認するとともに、水分除去を検討されることを推奨します。）銅の増加SOAPで前回に比較して銅がppmからppmに増加していました。油中の銅濃度が以上になった場合、別添資料鉱油の酸化に対する金属触媒の影響に示すとおり油の劣化速度が加速しますので、銅濃度は以下で管理されることを併せて推奨します。今後も、銅濃度が増加傾向を示すような場合、油種変更を検討されることも対策の一つと考えます。
報告№109-09132 報告№109-09132 | 分析№109-001136 分析№109-001136 | 109-001136 | 泡立ち試験の結果は、-と新油値の-に比較して高い値でした。消泡性の性能が低下していることが確認されたことから、今後の使用状況によっては油の酸化劣化が進行したり、ギヤ歯面およびベアリング軌道面で油膜切れが発生したりする場合があるため、消泡剤の添加による消泡性能の改善など何らかの対応が必要になると思われます。また、を示す粘度、水分、全酸価の各データが良好の範囲にあることから、本試料油は継続使用可能と判断します。機器の潤滑状態潤滑状態の異常の早期発見パラメータである潤滑状態指数は、のマイナス乗と濾過設備のない機器であれば正常な潤滑状態にあると判断できます。当該機の潤滑系は、油中汚染粒子を濾過するフィルタが設置されているため、別紙インライン・オフラインフィルタの影響に示すとおり、潤滑状態が異常となり大型の摩耗粒子が発生したとしても発生した粒子の大部分が捕捉されてしまい、結果として正常な潤滑状態にあると誤認してしまう可能性があります。そのため、フィルタの影響を考慮に入れLCインデックスを求めたところ、その結果は摩耗がやや厳しい状態に分類されるの乗領域となりました。計算により求めたLCインデックスがこの値であれば、ギヤの継続続使用は可能と思われますが、的確な潤滑状態の確認には再分析による確認が必要と思われます。再分析は、前回採油から今回採油まで年経過していますので、安全をみてヶ月後を推奨します。泡立ち試験の結果、消泡性能が低下していることが確認されています。粘度は良好。粘度はmm/sと新油値mm/sに比較して、粘度変化率は-.％で、当社推奨の管理限界値である±％以内にあり、良好と判断します。粘度はmm/sとなっています。粘度はmm/sとなっています。粘度指数はとなっています。粘度指数はとなっています。泡立ち試験は-となっています。泡立ち試験は-と新油に比較して高い値となっています。消泡性能が低下していることが確認されています。水分は良好。水分はppmと当社推奨の管理限界値の以下であり、良好と判断します。全酸価は良好。全酸価は.mgKOH/gと新油値.mgKOH/g以内にあり、良好と判断します。機器の潤滑状態精密な濾過設備がない機器であれば、潤滑状態指数は正常の範囲にあると判断します。潤滑状態指数は正常の範囲にあると判断します。異常摩耗の早期発見パラメータである潤滑状態指数がのマイナス乗と精密な濾過設備がない機器であれば、潤滑状態指数は正常の範囲にあると判断します。
報告№109-09568 報告№109-09568 | 分析№109-003505 分析№109-003505 | 109-003505 | を示す水分、全酸価の各データは良好でした。前回同様に粘度はmm/sと新油値mm/sに比較して、粘度変化率は-％で、当社推奨の管理限界値である±％を超えていました。今後、粘度の低下により油膜切れが発生し、金属接触が発生することが懸念されます。泡立ち試験の結果は、-と新油値が-であるのに比較して高い値となっていたことから消泡性能が低下していることが分かりました。潤滑状態の異常の早期発見パラメータである潤滑状態指数は、のマイナス乗と濾過設備のない機器であれば正常な潤滑状態にあると判断できます。・消泡性能の低下消泡性の性能が低下していることが確認されたことから、今後の使用状況によっては油の酸化劣化が進行したり、ギヤ歯面およびベアリング軌道面で油膜切れが発生したりする場合があるため、消泡剤の添加による消泡性能の改善など何らかの対応が必要になると思われます。・潤滑状態濾過設備のない機器であれば正常な潤滑状態にあると判断できますが、当該機の潤滑系にはフィルタが設置されているため、別紙インライン・オフラインフィルタの影響に示すとおり、潤滑状態が異常となり大型の摩耗粒子が発生したとしても、粒子の大部分が捕捉されてしまい正常な潤滑状態にあると誤認してしまう可能性があります。このようなフィルタの影響を考慮に入れたLCインデックスは、摩耗がやや厳しい状態に分類されるの乗領域となりました。フィルタの影響を考慮した潤滑状態指数は、前回のの乗から乗に桁低下し、運転状態が前回と大きな差がなければ、摩耗が安定している状態にあると思われます。結論消泡性能の低下が確認されたものの、ギヤおよび転がり軸受は、継続続使用可能な状態にあると思われます。尚、今後は障害予防を目的に以下の対策を推奨します。粘度の低下が確認されたことから、更油を推奨します。現在のところ摩耗は安定した状態にあると思われますが、運転条件によっては摩耗の進行が速まる場合も想定されるため、今後は潤滑油の分析に加えてフィルタ付着物の分析を実施し、異常な摩耗状態発生の有無を精密に確認することを推奨します。消泡性能の改善は、添加する消泡剤の効果をテストにより確認する必要がありますので、必要な場合は当社営業担当者までお知らせ下さい。粘度は当社推奨の管理限界値を超えていました。泡立ち試験の結果、消泡性能が低下していることが確認されました。粘度粘度はmm/sと新油値mm/sに比較して、粘度変化率は-％で、当社推奨の管理限界値である±％を超えていました。粘度粘度は.mm/sでした。粘度指数粘度指数はでした。泡立ち試験泡立ち試験は-と新油に比較して高い値でした。水分はと当社推奨の管理限界値の以下であり、良好と判断します。全酸価全酸価はmgKOH/gと新油値mgKOH/gに比較して高いものの、IRの結果で油劣化の兆候を示すカルボン酸の吸収が確認されていないことから、良好と判断します。機器の潤滑状態精密な濾過設備がない機器であれば、潤滑状態指数は正常の範囲にあると判断します。潤滑状態指数異常摩耗の早期発見パラメータである潤滑状態指数がのマイナス乗と精密な濾過設備がない機器であれば、潤滑状態指数は正常の範囲にあると判断します。
報告№108-5026 報告№108-5026 | 分析№108-00872 分析№108-00872 | 108-00872 | トライボ診断の結果、泡立ち試験を除く項目は良好でした。泡立ち試験の結果は、-と新油値の-に比較して高い値でした。消泡性能が低下していることが確認されたことから、今後の使用時間によっては、油の酸化劣化が進行したり、ギヤ歯面およびベアリング軌道面で油膜切れが発生したりする場合があるため、消泡剤の添加による消泡性能の改善が必要になると思われます。一方、摩耗粒子の形態観察でμm以下の小さな摩耗粒子が観察され、潤滑状態指数はの乗と濾過設備のない機器であれば正常な潤滑状態にあると判断できる状況でした。但し、ギヤボックスの油系統にはインラインフィルタとオフラインフィルタがあり、μmサイズ以上の粒子の大部分は捕捉され、異常な摩耗状態が発生したとしても正常な潤滑状態にあると誤認してしまう可能性があります。フィルタの捕捉の影響による誤認を避けるため、今後の診断に当たっては、これまでの採油箇所に加え、インラインフィルタやオフラインフィルタの捕捉物も分析し、その結果から潤滑状態を評価することを推奨します。尚、フィルタ捕捉物の分析を実施する際には、フィルタ流量、フィルタ使用時間などの追加情報が必要です。是非ご提供下さい。泡立ち試験の結果、消泡性能が若干低下していることが確認されました。粘度は良好。粘度はmm/sと新油値mm/sに比較して、粘度変化率は-％で、当社推奨の管理限界値である±％以内にあり、良好と判断する。粘度はmm/sでした。粘度はmm/sでした。粘度指数はでした。粘度指数はでした。泡立ち試験は-でした。泡立ち試験は-と新油に比較して高い値でした。消泡性能が低下していることが確認されました。水分は良好。水分はppmと当社推奨の管理限界値の以下であり、良好と判断します。全酸価は良好。全酸価は.mgKOH/gと新油値.mgKOH/g以内であり、良好と判断します。機器の潤滑状態精密な濾過設備がない機器であれば、潤滑状態指数は正常の範囲にあると判断します。潤滑状態指数は正常の範囲にあると判断します。異常摩耗の早期発見パラメータである潤滑状態指数がの乗と、精密な濾過設備がない機器であれば、潤滑状態指数は正常の範囲にあると判断します。
報告№109-09136 報告№112-00359 | 分析№109-001160 分析№112-001411 | 112-001411 | 軸受は継続使用可能な状態にあると判断します。但し、今後も摩耗の進行を傾向監視するため、以下の対策を推奨します。定期的な分析疲労摩耗の進行を監視するため、定期的に分析を実施し、分析データによる摩耗の進行状況を確認することを推奨します。はフェログラフィーおよびSOAP／D-SOAPの結果から総合的に判断した結果、やや厳しい状態にあると考えられます。フェログラフィー【定量分析：Is値】Is値は異常摩耗の早期発見パラメータのつで、摩耗粒子を定量化するために用います。前回に比較してIs値はの乗から変化はないものの、やや高い値でした。フェログラフィー【定性分析：摩耗粒子および摩耗形態観察】分析結果から比較的多く観察された粒子は、以下の通りでした。疲労摩耗粒子・繰返し応力を受けて発生。フリクションポリマ・局部的に高圧・高温となる場合に発生する。観察された摩耗粒子の中でもフリクションポリマは、注意が必要です。フリクションポリマは、潤滑油が軌道面に押し込められ高圧状態になると同時に、圧縮熱により高温状態になった結果、基油自身が重合反応を起こし生成することが知られています。そのため、高圧高温状態の解消がなされなければ、潤滑油の劣化が進行し、粘度上昇に因る潤滑異常に進展する場合があります。Iカップリング発光分光分析【SOAP／D-SOAP】検出された金属元素から発生箇所を推定すると、以下の通りでした。鉄、ニッケル・軸受等リン・添加剤カルシウム、アルミニウム、ナトリウム・外部混入異物前回に比較して計数汚染度はNAS級からNAS級にランク上昇し、当社推奨の管理限界値以下にあるものの、やや高い値でした。フィルタ表面の異物観察で表面は茶褐色で金属片、鉄錆、砂等が観察されたことから、汚染度が高い要因は、摩耗とスラッジ、そして外部混入異物の影響と思われます。分析結果計数汚染度は当社推奨の管理限界値以下にあるものの、やや高い値でした。計数汚染度計数汚染度はNAS級と当社推奨の管理限界値のNAS級以下にあるものの、やや高い値でした。重量汚染度はmg/mlでした。摩耗粒子の形態観察の結果、繰返し応力を受けて発生する疲労摩耗粒子、局部的に高圧・高温となる場合に発生するフリクションポリマが比較的多く観察されました。SOAPSOAPの結果、摩耗により発生する鉄、油の添加剤成分であるリンが検出されました。D-SOAPD-SOAPの結果、摩耗により発生する鉄が検出されました。フェログラフィー異常摩耗の早期発見パラメータであるフェログラフィーのIs値がの乗とやや高く、摩耗粒子の形態観察の結果、繰返し応力を受けて発生する疲労摩耗粒子、局部的に高圧・高温となる場合に発生するフリクションポリマが比較的多く観察されました。
報告№107-4530 報告№107-7019 | 分析№107-01164 分析№107-01711 | 107-01711 | 精点Aを実施した結果、摩耗の安定が確認され、潤滑油も継続使用可能と判断します。これらのことは、前回に比較して、計数汚染度はランク減少し、SOAP／D-SOAPの鉄および錫濃度に変化がないこと異常摩耗の早期発見パラメータであるフェログラフィーのIs値がの乗と良好の範囲にあることを示す粘度、水分、全酸価、IR、RBOTの各データが良好の範囲にあること以上のことから判断しました。
報告№4610 | 分析№099-03172 | 099-03172 | 本試料油は継続使用可能と判断します。粘度は良好と判断します。粘度はmm/sと新油値のmm/sに比較して、粘度変化率は.％と当社推奨の管理目安内にあり、良好と判断します。水分は良好と判断します。水分は.ppmと当社推奨の管理目安内にあり、良好と判断します。全酸価は良好と判断します。全酸価はと新油値の.mgKOH/gに比較して変化はなく、良好と判断します。IRは新油に比較して変化はなく、良好と判断します。IRはチャートに示すように新油に比較して変化はなく、良好と判断します。計数汚染度は良好と判断します。計数汚染度はNAS級と前回のNAS級に比較して、ランク上昇しているものの、当社推奨の管理目安以内にあり、良好と判断します。重量汚染度は良好と判断します。重量汚染度は.mg/mlと当社推奨の管理目安以内にあり、良好と判断します。機器の潤滑状態潤滑状態は正常と判断します。SOAPの結果、外部から混入したと思われる亜鉛がppm、ケイ素がppm検出されました。D－SOAPの結果、金属元素は検出されませんでした。摩耗の過酷度を示すフェログラフィーのIs値がのマイナス乗と正常な領域にあり、潤滑状態は良好と判断します。
報告№104-6057 | 分析№104-01345 | 104-01345 | オーバーホール前に分析を実施した結果、計数汚染度がNAS級と当社推奨の管理限界値に到達していました。粒子分布を詳細に見ると、μm以上の大型の粒子が多いことが判りました。また、光学顕微鏡写真に示すように、鉄錆・砂等が多く見られました。今回の採油方法は、サンプル瓶を油槽内に落とす方法をとっているため、採油用ポンプを使用して採油する方法に比べ、砂等の異物が混入する可能性が高いと考えられます。正確な汚染状態と摩耗状態を知るためには、再度採油・分析を実施されることを推奨します。これらのことは、計数汚染度が、NAS級と当社推奨の管理限界値に到達しており、粒子分布を詳細に見るとμm以上の大型の粒子がやや多いこと異常摩耗の早期発見パラメータであるフェログラフィーのIs値が、.と良好の範囲にあるものの、摩耗粒子形態観察で、外部から混入した鉄錆・砂が観察されたこと光学顕微鏡写真に示すように、鉄錆・砂が多く見られたこと以上のことから判断しました。尚、採油を主機停止～日後に実施しているため、油循環中の採油に比較して油中粒子が沈降して低濃度になっている部分を採油していると考えられます。したがって、油が循環している状態で採油を実施した場合に比較して、分析データが低くなり、異常な状態を見落としてしまう可能性がありますので、今後の採油は、停止直後、或いは、油循環中に油槽中層部から採油を実施されることを推奨します。
報告№109-09042 報告№109-09042 | 分析№109-000475 分析№109-000477 | 109-000477 | 分析の結果、異常摩耗の早期発見パラメータであるフェログラフィーのIs値がの乗とやや高く、摩耗粒子の形態観察で～μmサイズの疲労摩耗粒子がやや多く観察されました。転がり軸受の寿命の指標となるフレーキングの発生が確認されていないことから、直ちに異常ではないものの、今後フレーキングに進展することが懸念されるため、定期的に分析を実施し、摩耗の進行状況を確認されることを推奨します。は良好と判断します。計数汚染度は良好と判断します。計数汚染度はNAS級と当社推奨の管理限界値のNAS級以内にあり、良好と判断します。重量汚染度は.mg/mlとなっています。重量汚染度は.mg/mlとなっています。機器の潤滑状態フェログラフィーの結果、～μmサイズの疲労摩耗粒子がやや多く観察されています。SOAPの結果は良好です。SOAPの結果、油の添加剤成分であるリンが検出されています。尚、摩耗により発生した鉄が検出されていないことから、良好と判断します。D－SOAPの結果、鉄が検出されています。D－SOAPの結果、摩耗により発生した鉄が検出されています。フェログラフィーの結果、～μmサイズの疲労摩耗粒子がやや多く観察されています。異常摩耗の早期発見パラメータであるフェログラフィーのIs値がの乗とやや高く、摩耗粒子の形態観察の結果、～μmサイズの疲労摩耗粒子がやや多く観察されています。
報告№105-6052 報告№105-6052 | 分析№105-01693 分析№105-01693 | 105-01693 | 分析の結果、摩耗粒子形態観察で異物の噛み込みにより発生する切削粒子、金属接触が厳しい場合に発生するシビア粒子が観察され、切削摩耗と凝着摩耗が混在していることが分かりました。切削摩耗は摩耗進行速度が速く注意が必要ですので、ヶ月後に再度分析を実施し、汚染状況及び摩耗の進行状況を確認されることを推奨します。は良好と判断します。粘度は良好と判断します。粘度は.mm/sと新油値.mm/sに比較して、粘度変化率は-％で、当社推奨の管理限界値である±％以内にあり、良好と判断します。水分は良好と判断します。水分はppmと当社推奨の管理限界値の以下であり、良好と判断します。全酸価は良好と判断します。全酸価は.mgKOH/gと新油値.mgKOH/gに比較して若干上昇しているものの、良好と判断します。IRの結果、良好と判断します。IRの結果、油劣化の兆候を示すカルボン酸の吸収が確認されていないことから、良好と判断します。RBOTの結果、良好と判断します。RBOTはminと当社推奨の管理限界値のmin以上であり、良好と判断します。は良好と判断します。計数汚染度は良好と判断します。計数汚染度はNAS級と当社推奨の管理限界値のNAS級以内であり、良好と判断します。重量汚染度は良好と判断します。重量汚染度は.mg/mlと当社推奨の管理限界値のmg/ml以内であり、良好と判断します。機器の潤滑状態摩耗粒子形態観察で異物の噛み込みにより発生する切削粒子、金属接触が厳しい場合に発生するシビア粒子が観察されました。SOAPの結果、銅が検出されました。SOAPの結果、銅がppm、油の添加剤成分であるリンがppm、バリウムがppm検出されました。銅は、現在のところ微量であり継続使用可能な状態にあると判断できますが、銅が検出された原因は、冷却水用配管等の銅を使用している箇所の摩耗が発生していると考えられます。仮に冷却水用配管の摩耗であった場合、配管取付部に緩みが生じている場合も考えられます。緩みが生じたことで配管が振動し、継手部がはずれたり、銅配管に亀裂が生じるなど、冷却水の混入に至るケースもありますので、今後は銅濃度の監視と共に、水分濃度を監視する必要があります。D－SOAPの結果は良好です。D－SOAPの結果、鉄、軸受の摩耗を示す錫が共に、油の添加剤成分であるバリウムが、外部から混入したカルシウムが、ナトリウムが検出されました。フェログラフィーの結果、異物の噛み込みにより発生する切削粒子、金属接触が厳しい場合に発生するシビア粒子が観察されました。異常摩耗の早期発見パラメータであるフェログラフィーのIs値がと良好の範囲にあるものの、摩耗粒子形態観察で異物の噛み込みにより発生する切削粒子、金属接触が厳しい場合に発生するシビア粒子が観察されました。
報告№108-0420 報告№108-0420 | 分析№108-02785 分析№108-02785 | 108-02785 | トライボ診断を実施し、、汚染度、潤滑状態を確認する。分析の結果、摩耗粒子の形態観察で金属接触が厳しい場合に発生する～μmサイズのシビア粒子、フレッティングにより発生する赤錆、局部的に高圧・高温となる場合に発生するフリクションポリマがやや多く観察され、フィルタ表面の異物観察でも赤錆が観察されています。今後は、以下の点に注意が必要です。シビア粒子軸受摺動部や鉄系材料同士が接触し摩耗する箇所、例えばラビリンス、軸受支持部、油用ポンプ内部などで局部的に厳しい金属接触が発生している可能性があります。今後、更に摩耗が進行することが懸念されます。フレッティングフレッティングは、鉄系材料が接合されたり、勘合されていたりする部分から発生します。フレッティングによる赤錆が少量発生しても直ちに異常ではありませんが、起動停止が頻繁にあるような場合には、軟らかい軸受表面に、硬いフレッティング粒子が埋め込まれそれが原因で、起動時のトルク増大に繋がることがあります。巡視の際には、主機発停時の軸受温度の跳ね上がり等の変化に注意して下さい。また、埋め込まれたこれらの粒子による摩耗の進行も懸念されますので、ヶ月後に再度分析を実施し、汚染度及び摩耗の進行状況を確認されることを推奨します。フリクションポリマフリクションポリマは、タービン油が軸受摺動面で高圧下に押し込められ、高圧状態になると同時に、圧縮熱も発生して高温状態になります。その結果、潤滑油が重合して発生することが知られています。そのため、高温高圧状態の解消がなされなければ、潤滑油は劣化する場合がありますので、定期的に分析を実施されることを併せて推奨します。は良好と判断します。粘度は良好と判断します。粘度はmm/sと新油値mm/sに比較して、粘度変化率は-.％で、当社推奨の管理限界値である±％以内にあり、良好と判断します。水分は良好と判断します。水分はと当社推奨の管理限界値の以下であり、良好と判断します。全酸価は良好と判断します。全酸価は.mgKOH/gと新油値に比較して高い値を示しているものの、IRの結果、油劣化の兆候を示すカルボン酸の吸収が確認されていないことから、良好と判断します。IRの結果、良好と判断します。IRの結果、油劣化の兆候を示すカルボン酸の吸収が確認されていないことから、良好と判断します。は良好と判断します。計数汚染度は良好と判断します。計数汚染度はNAS級と当社推奨の管理限界値のNAS級以内にあり、良好と判断します。重量汚染度は良好と判断します。重量汚染度はmg/mlと当社推奨の管理限界値のmg/ml以内にあり、良好と判断します。機器の潤滑状態フェログラフィーの結果、金属接触が厳しい場合に発生する～μmサイズのシビア粒子、フレッティングにより発生する赤錆、局部的に高圧・高温となる場合に発生するフリクションポリマがやや多く観察されています。SOAPによる油中金属濃度の結果は良好です。SOAPによる油中金属濃度の結果、金属元素は検出されていません。SOAPによる油中金属濃度の結果、鉄が検出されています。SOAPによる油中金属濃度の結果、鉄、鉛、銅、錫、亜鉛、外部から混入したと思われるカルシウム、ナトリウムが検出されています。フェログラフィーの結果、金属接触が厳しい場合に発生する～μmサイズのシビア粒子、フレッティングにより発生する赤錆、局部的に高圧・高温となる場合に発生するフリクションポリマがやや多く観察されています。異常摩耗の早期発見パラメータであるフェログラフィーのIs値がの乗とやや高く、摩耗粒子の形態観察の結果、金属接触が厳しい場合に発生する～μmサイズのシビア粒子、フレッティングにより発生する赤錆、局部的に高圧・高温となる場合に発生するフリクションポリマがやや多く観察されています。
報告№109-09317 報告№109-09317 | 分析№109-002220 分析№109-002220 | 109-002220 | 結論本軸受は、現在のところ継続使用可能な範囲にあると判断できますが、軸受の摩耗および油劣化の進行が懸念されるため、分析周期を短縮し、～ヶ月に回の分析を回実施し、そのデータの傾向から摩耗の進行状況および油劣化の進行状況を確認されることを推奨します。尚、データが安定するようであれば、回の分析後は通常の分析周期に戻して下さい。
報告№109-09136 報告№110-00151 | 分析№109-001160 分析№110-000622 | 110-000622 | ・摩耗状態D－SOAPの結果、主軸受の摩耗により発生したと思われる鉄が微量検出されました。検出された元素は、粒子観察の結果から硬い異物の噛み込みにより切削粒子などでした。これらのことから、切削摩耗が発生していることが分かりました。この切削摩耗は、摩耗形態の中でも比較的摩耗進行速度が速く注意が必要で、定期的なトライボ診断による状態監視が必要と考えます。また、切削摩耗の原因となる混入異物が残留している場合、この異物により切削摩耗が継続して発生する可能性があります。本軸受は、異常摩耗の早期発見パラメータであるフェログラフィーのIs値がの乗と良好の範囲にあり、現在のところ、本軸受は継続使用可能な範囲にあると判断できますが、潤滑状態はやや厳しい状態にあると思われます。・汚染度計数汚染度、重量汚染度ともに良好の範囲にありました。・IR、RBOTの各データは良好でした。潤滑油および軸受は継続使用可能な状態にあると判断します。
報告№107-4545 報告№107-4551 | 分析№107-02185 分析№107-02647 | 107-02647 | トライボ診断の結果、全てのデータが良好であることから、この油は継続使用可能と判断します。は良好と判断します。粘度は良好。粘度はmm/sと新油値.mm/sに比較して、粘度変化率は+％で、当社推奨の管理限界値である±％以内にあり、良好と判断します。粘度はmm/sでした。粘度はmm/sでした。粘度指数はでした。粘度指数はでした。水分は良好。水分は.ppmと当社推奨の管理限界値の以下であり、良好と判断します。全酸価は良好。全酸価はmgKOH/gと新油値mgKOH/g以内であり、良好と判断します。
報告№109-09136 報告№110-00640 | 分析№109-001160 分析№110-002913 | 110-002913_date20110128 | 油の物理的正常、、は良好でした。分析結果は良好と判断します。粘度粘度はmm/sと新油値mm/sに比較して、粘度変化率は-％で、当社推奨の管理限界値である±％以内にあり、良好と判断します。水分はppmと当社推奨の管理限界値の以下であり、良好と判断します。全酸価全酸価は.mgKOH/gと新油値.mgKOH/g以下であり、良好と判断します。IRIRの結果、油劣化の兆候を示すカルボン酸の吸収が確認されていないことから、良好と判断します。RBOTRBOTはminと当社推奨の管理限界値のmin以上であり、良好と判断します。は良好と判断します。計数汚染度計数汚染度はNAS級と当社推奨の管理限界値のNAS級以内であり、良好と判断します。重量汚染度はmg/mlと当社推奨の管理限界値のmg/ml以内であり、良好と判断します。機器の潤滑状態機器の潤滑状態は正常と判断します。SOAPSOAPの結果、ニッケルがppm、油の添加剤成分であるバリウムがppm、外部から混入したと思われるケイ素がppm検出されました。軸受の摩耗を示す錫が検出されていないことから、良好と判断します。D－SOAPD－SOAPの結果、軸受の摩耗を示す錫が、油の添加剤成分であるバリウムが、外部から混入したと思われるカルシウム、ナトリウムが共に検出されました。フェログラフィー異常摩耗の早期発見パラメータであるフェログラフィーのIs値がと良好の範囲にあり、潤滑状態は正常と判断します。潤滑油および軸受は継続使用可能な状態にあると判断します。
報告№107-4545 報告№109-09132 | 分析№107-02185 分析№109-001152 | 109-001152 | トライボ診断の結果、全てのデータが良好であることから、この油は継続使用可能と判断します。は良好と判断します。粘度は良好。粘度は.mm/sと新油値mm/sに比較して、粘度変化率は-.％で、当社推奨の管理限界値である±％以内にあり、良好と判断します。粘度はmm/sとなっています。粘度はmm/sとなっています。粘度指数はとなっています。粘度指数はとなっています。水分は良好。水分は.ppmと当社推奨の管理限界値の以下であり、良好と判断します。全酸価は良好。全酸価は.mgKOH/gと新油値.mgKOH/gに比較して高いものの、IRの結果で油劣化の兆候を示すカルボン酸の吸収が確認されていないことから、良好と判断します。
|  | 112-001527 | ポンプ軸受と潤滑油は、継続使用可能な状態であるため、分解点検の必要はないと判断します。定期的な分析定期的な分析を実施することにより、データの変化から異常の兆候を早期に発見することが可能となります。今後は摩耗の進行を監視するため、定期的に分析を実施することを推奨します。余寿命評価余寿命は、転がり軸受の場合、当社の経験からIs値が指数関数的に上昇していくことが確認されています。このことを基にフェログラフィーのIs値と稼働時間から余寿命を予測し結果、本試料のIs値は前回のの乗から乗に桁低下し前回データよりむしろ良好な値となっていました。一般に、ドレンから採油して評価した場合、前回のデータより二回目のデータが低くなることがあり、この場合、潤滑状態は安定していると推定することができます。今回のデータは、このようなケースであると思われます。従って、現状の摩耗状態は安定していると思われます。はフェログラフィーおよびSOAP-Tの結果から総合的に判断した結果、傾向管理が必要な状態にあると考えられます。フェログラフィー【定量分析：Is値】Is値は異常摩耗の早期発見パラメータのつで、摩耗粒子を定量化するために用います。今回のIs値はの乗と高い値でした。フェログラフィー【定性分析：摩耗粒子および摩耗形態観察】分析結果から比較的多く観察された粒子は、以下の通りでした。正常な摩耗粒子・潤滑状態が正常なマイルド摩耗により発生。切削粒子・異物や金属表面の微小突起による切削摩耗により発生。黒錆・潤滑状態がやや厳しい凝着摩耗により発生。金属接触が厳しく、且つ、高い摩擦熱が発生していると考えられます。観察された摩耗粒子の中でも切削粒子は、注意が必要です。摩耗形態の中でも切削摩耗は摩耗進行速度が速く、転がり軸受でこの摩耗形態が発生した場合には寿命が分の程度に低下することも知られており、切削摩耗により生じた軌道面の損傷が起点となって、転がり軸受の寿命となるフレーキングに進展することから、傾向監視が必要です。さらに観察された摩耗粒子の中には、μmサイズの大型の疲労摩耗粒子が観察されました。疲労摩耗粒子は、視野に個と少ないことから、直ちに異常ではないものの、今後さらに摩耗が進行することが懸念されます。Iカップリング発光分光分析【SOAP-T】検出された金属元素から発生箇所を推定すると、以下の通りでした。鉄・軸受等カルシウム、ケイ素、ナトリウム・外部混入異物計数汚染度は当社推奨の管理限界値NAS級以下にあるものの、やや高い値でした。計数汚染度計数汚染度はNAS級と当社推奨の管理限界値mg/ml以下にあるものの、やや高い値でした。重量汚染度はmg/mlと当社推奨の管理限界値mg/ml以下にあり、良好でした。光学顕微鏡写真重量汚染度で濾過したフィルタ表面上の夾雑物を光学顕微鏡で観察した結果、鉄錆、砂等が観察されました。は良好と判断します。粘度粘度はmm/sと新油値のmm/sに比較して、粘度変化率は-％で、当社推奨の管理限界値である±％以内にあり、良好と判断します。水分はppmと当社推奨の管理限界値の以下にあり、良好でした。酸価は.mgKOH/gと新油値の.mgKOH/g以下にあり、良好と判断します。IRIRチャートの結果、新油と使用油のスペクトルパターンはほぼ一致し、また、油劣化の兆候を示すカルボン酸の吸収が確認されていないことから、良好と判断します。
報告№104-4043 報告№104-4043 | 分析№104-02029 分析№104-02029 | 104-02029 | 流動ブロワ号の本体反負荷側の軸受は、今後の運転時間や運転状況が、特に変化のない運転であれば、少なくとも年間は継続使用可能な状態にあると判断します。これらのことは、以下の結果から判断しました。計数汚染度がNAS級と当社推奨の管理限界値以内にあった。SOAP／D-SOAPの結果、軸受の主成分である鉄が検出されたが微量であった。異常摩耗の早期発見パラメータであるフェログラフィーのIs値がの乗と良好の範囲にあった。本試料油は継続使用可能な状態にあると判断します。粘度は良好と判断します。粘度はmm/sと新油値mm/sに比較して、粘度変化率は+％と当社推奨の管理限界値の±％以内にあり良好と判断します。水分は良好と判断します。水分は.ppmと当社推奨の管理限界値の以下にあり、良好と判断します。全酸価は良好と判断します。全酸価は.mgKOH/gと新油値.mgKOH/g以内にあり、良好と判断します。IRは良好と判断します。IRは、IRチャートに示すように新油に比較して変化なく、良好と判断します。計数汚染度は良好と判断します。計数汚染度はNAS級と当社推奨の管理限界値のNAS級以内にあり、良好と判断します。重量汚染度は良好と判断します。重量汚染度は.mg/mlと当社推奨の管理限界値のmg/ml以内にあり、良好と判断します。機器の潤滑状態本機器の軸受は、今後の運転時間や運転状況が、特に変化のない運転であれば、少なくとも年間は継続使用可能な状態にあると判断します。SOAPは良好でした。SOAPの結果、軸受の主成分である鉄などの金属元素は検出されておらず良好と判断します。D－SOAPは良好でした。D－SOAPの結果、摩耗により発生する鉄が検出されているものの、微量であったことから良好と判断します。フェログラフィーの結果、潤滑状態は良好と判断します。フェログラフィーの結果、異常摩耗の早期発見パラメータであるIs値がの乗と良好の範囲にあり、且つ、異常摩耗の兆候を示すシビア粒子等の摩耗粒子がほとんど観察されていないことから、今後の運転時間や運転状況が、特に変化のない運転であれば、軸受は少なくとも年間は継続使用可能な状態にあると判断します。
報告№102-6123 | 分析№102-02073 | 102-02073 | 濾過前の試料油を分析した結果、フェログラフィーを除く項目は良好でした。フェログラフィーの結果、摩耗過酷度を示すIs値は.と非常に良好の範囲にあるものの、摩耗粒子形態観察の結果、摩擦熱が高い場合に発生する球状粒子がやや多く見られ、D－SOAPで錫がppm検出されました。球状粒子は、異常の兆候を示す形態のパラメータで、この摩耗粒子が発生する原因は、一般に、溶接工事、溶接作業などによる溶接スパッタの混入、電食による発生、厳しい金属接触による摩耗、が考えられます。発生原因が、の溶接スパッタの混入であれば、今後増加しないと思われますが、が考えられる場合は、原因を取り除かなければ球状粒子は増加すると考えられますので、ヶ月以内に再度分析を実施し、この球状粒子の増加の有無を確認されることを推奨します。尚、貴社において、過去に同様な事例が軸受損傷に繋がった例があるので、念のため、主機の起動時、停止時の温度チャートから軸受温度が微妙に変化しているか、いないかの確認をされるよう推奨します。
報告№109-09136 報告№112-00694 | 分析№109-001160 分析№112-003225 | 112-003225 | 油の劣化は確認されず、汚染度も良好な範囲にあることから、継続使用可能な状態にあると判断します。軸受は継続使用可能な状態にあると判断します。但し、将来的な摩耗進行の有無を確認するためにも傾向監視を継続することが有効です。定期的な分析今後懸念される凝着摩耗の進行を監視するため、定期的に分析を実施することを推奨します。軸受の摩耗状態フェログラフィーおよびSOAP/D-SOAPのデータから総合的に解析した結果、軸受は健全であり、継続使用可能と評価できますが、引続き軸受の機能が保持されていることを確認するためにも、潤滑油診断による傾向管理が有用と考えます。フェログラフィー【定量分析：Is値】Is値は異常摩耗の早期発見パラメータのつで、摩耗程度を定量化するために用います。今回のIs値はの乗と低い値でした。フェログラフィー【定性分析：摩耗粒子および摩耗形態観察】分析結果から比較的多く観察された摩耗粒子は、以下の通りでした。シビア粒子・潤滑状態がやや厳しい凝着摩耗により発生。金属潤滑部が局部的に油膜切れを起していると考えられます。観察された摩耗粒子の中でもシビア粒子は、将来的な摩耗の進行に繋がる可能性を示唆しているため、傾向監視が必要と思われます。シビア粒子は、凝着摩耗に分類されます。この摩耗粒子は、軌道面で凝着、破断を繰り返し、この過程で生じる移着粒子が成長して摩耗粒子となります。そのため、軌道面では局部的に油膜切れが発生していることを示しています。この状態が継続した場合、摩耗粒子のサイズは徐々に大型化していき、最終的には軸受の損傷に至る場合があります。Iカップリング発光分光分析【SOAP／D-SOAP】検出された金属元素から発生箇所を推定すると、以下の通りでした。鉄・軸受等カルシウム、ナトリウム・外部混入異物計数汚染度、重量汚染度は共に良好でした。粘度、水分、酸価、IR、RBOTの各データは良好でした。尚、RBOTは、新油値に比較して大きな値であり減少傾向は確認されませんでした。このことから、酸化防止剤の消耗は確認されず、この油は継続使用可能な状態にあると判断できました。
報告№104-0378 報告№105-8004 | 分析№104-02669 分析№105-00149 | 105-00149 | 水車修理ヶ月後に初期試験を実施した結果、摩耗粒子形態観察及び光学顕微鏡写真で、軸受メタルの摩耗により発生した粒子や外部から混入した鉄錆・砂等の異物が観察されました。今後、これらの異物が軸受摺動面に噛み込み摩耗が進行することが懸念されるため、計画通り水車修理ヶ月後の月に回目の初期試験を実施し、汚染状況及び摩耗の進行状況を確認されることを推奨します。これらのことは、異常摩耗の早期発見パラメータであるフェログラフィーのIs値が.と良好の範囲にあるものの、摩耗粒子形態観察及び光学顕微鏡写真の結果、軸受メタルの摩耗により発生した粒子や外部から混入したと思われる鉄錆、砂が観察されたこと以上のことから判断しました。
報告№109-09136 報告№111-00609 | 分析№109-001160 分析№111-002873 | 111-002873_date120203 | 潤滑油および軸受は継続使用可能な状態にあると判断します。最適な採油方法本試料油は、機器停止中に排油口から採油されているにもかかわらず汚染度を示すデータは良好でしたが、今後の採油は、極力運転中もしくは停止直後の油槽中層部から実施されることを推奨します。フェログラフィー・SOAP／D－SOAP前回に比較してSOAP／D－SOAPの結果で、鉄および錫濃度に変化はなく、異常摩耗の早期発見パラメータであるフェログラフィーのIs値がのマイナス乗と良好でした。電子顕微鏡・X線マイクロアナリシス観察された粒子をSEM・XMAで詳細に分析した結果、粒子には鉄が比較的多く含まれており、成分割合から粒子は主に主軸等から発生していると推定できました。計数汚染度前回同様に計数汚染度はNAS級と等級に変化はなく、良好でした。水分前回に比較して水分は.ppmから.ppmと大きな変化はなく、良好でした。前回に比較して粘度、全酸価、IR、RBOTの各データは良好でした。尚、別紙RBOTの減少傾向から油の余寿命を求めた結果、本試料は直近の更油から起算して稼働時間が時間まで使用可能であることが分かります。
報告№109-09505 報告№109-09505 | 分析№109-003148 分析№109-003148 | 109-003148 | ・摩耗状態SOAP／D－SOAPの結果、潤滑油中からは鉄が検出されました。この鉄成分は、粒子の観察結果で～μmサイズの疲労摩耗粒子が比較的多く観察されたことから、この摩耗粒子が検出されたものと考えられました。また、潤滑部では疲労摩耗が発生していることが分かりました。異常摩耗の早期発見パラメータであるフェログラフィーのIs値が前回のの乗から変化はなく、転がり軸受寿命の指標としている摩耗粒子が観察されなかったことから、フレーキングは発生していないと判断でき、本軸受は継続使用可能な状態にあると考えられます。但し、発生している摩耗形態は疲労摩耗であり、観察された摩耗粒子には、μm程度のやや大型の粒子が観察されたことから、今後さらに摩耗が進行しフレーキングに進展することが懸念されます。・汚染度計数汚染度は前回に比較してNAS級からNAS級にランク増加し、やや高い値でした。汚染度が増加した要因は、摩耗によるものと思われます。結論現在のところ本軸受は継続使用可能な状態にあると判断できますが、以下に示す対策を推奨します。疲労摩耗の進行を監視するため、定期的に分析を実施し、摩耗の進行状況を確認されることを推奨します。次回分析時期は、理論的に計算したところ運転時間が時間以上経過すれば摩耗の進行状況を確認することができますので、このことを参考に決定されることを併せて推奨します。計数汚染度はやや高い値でした。計数汚染度計数汚染度はNAS級と当社推奨の管理限界値のNAS級以内にあるものの、やや高い値でした。重量汚染度はmg/mlでした。機器の潤滑状態フェログラフィーの結果、～μmサイズの疲労摩耗粒子が比較的多く観察されました。SOAPSOAPの結果、摩耗により発生する鉄、油の添加剤成分であるリンが検出されました。D－SOAPD－SOAPの結果、摩耗により発生する鉄および銅、油の添加剤成分であるリンが検出されました。フェログラフィー異常摩耗の早期発見パラメータであるフェログラフィーのIs値がの乗とやや高く、摩耗粒子の形態観察の結果、～μmサイズの疲労摩耗粒子が比較的多く観察されました。
報告№109-09136 | 分析№109-001160 | 114-001049 | 減速機は継続使用可能な状態にあると判断します。但し、SOAP-Tで鉄、銅が検出されていることから、ウォームギヤおよびウォームホイールの摩耗によるものと推定されます。検出された濃度は比較的低濃度であり、異常と判断するサイズの摩耗粒子は観察されていないことから、直ちに異常ではないものの、定期的に分析を実施し、傾向監視する必要があると思われます。定期的な分析今後の疲労摩耗の推移を監視するため、定期的な分析実施を推奨します。新油の分析使用油の添加剤成分が不明であることから、今後分析を実施する場合は、使用している新油を同時に分析することをご検討下さい。異常摩耗の早期発見のパラメータであるIs値はレベルと正常です。但し、潤滑部の摩耗が認められたため、定期的に潤滑油分析を実施し、摩耗推移を監視することが有用と考えます。フェログラフィーで観察された代表的な粒子は、以下の通りです。疲労摩耗粒子・繰返し応力による金属疲労で発生。大型化するとスポーリングの発生が懸念されます。SOAP-Tの結果、鉄が、銅がppm検出されたことから、ウォームギヤとウォームホイールの摩耗と推定されます。摩耗が促進すると、潤滑油の温度が上昇し、潤滑油の劣化やギヤの破損にいたる場合があります。重量汚染度はmg/mlと汚染されています。フィルタグラムで金属片、鉄錆、砂等が観察されていることから、汚染度が高い要因は、摩耗と外部混入異物の影響と思われます。
報告№112-00689 | 分析№112-003186 | 112-003186 | 油の劣化は確認されず、汚染度も良好な範囲にあることから、継続使用可能な状態にあると判断します。軸受は継続使用可能な状態にあると判断します。フェログラフィーおよびSOAP/D-SOAPのデータから総合的に解析した結果、正常な状態にあると考えます。フェログラフィー【定量分析：Is値】Is値は異常摩耗の早期発見パラメータのつで、摩耗程度を定量化するために用います。Is値は前回に比較してのマイナス乗から変化はなく、低い値でした。フェログラフィー【定性分析：摩耗粒子および摩耗形態観察】分析結果から観察された全ての粒子量は少でした。Iカップリング発光分光分析【SOAP／D-SOAP】検出された金属元素から発生箇所を推定すると、以下の通りでした。鉛、錫・軸受等カルシウム、バリウム、ナトリウム・外部混入異物計数汚染度は、前回に比較してNAS級から等級に変化はなく、重量汚染度は、.mg/mlから.mg/mlに減少し、共に良好でした。．粘度、水分、酸価、IRの各データは、前回同様に良好でした。
報告№109-09209 報告№109-09209 | 分析№109-001583 分析№109-001602 | 109-001602 | 分析の結果、全てのデータが良好であることから、このグリースは継続使用可能と判断します。特性低下全ての項目が良好の範囲にあったことから、特性低下は認められず良好と判断します。ちょう度は良好と判断します。ちょう度はと当社推奨の管理限界値であるから以内にあり、良好と判断します。滴点は良好と判断します。滴点はと新グリース値に比較して高くなっていたものの、今回の分析結果には劣化の兆候として現れる有機物・有機化合物が確認されていないことから、基油は良好と判断します。全酸価は良好と判断します。全酸価は.mgKOH/gと新グリース値.mgKOH/gに比較してやや高くなっていたものの、今回の分析結果には劣化の兆候として現れる有機物・有機化合物が確認されていないことから、基油は良好と判断します。基油は良好と判断します。酸化劣化の兆候のパラメータである有機物・有機化合物は、今回の分析結果で確認されなかったことから、基油には劣化兆候はなく良好と判断します。
報告№102-8030 | 分析№102-00613 | 102-00613 | オーバーホールヶ月経過後に初期試験を実施した結果、フェログラフィーを除く項目は良好でした。フェログラフィーの結果、Is値は.と良好の範囲にあるものの、摩耗粒子形態観察の結果から摩擦熱が高い場合に発生するフリクションポリマが多く観察されました。これは、潤滑摺動面で、局部的に高圧、高温となっている箇所が発生しているためと考えられます。一般に、フリクションポリマが見られる場合、軸受の摺動面で面圧が高くなっている箇所、或いは、場所が存在することが知られており、場合によっては軸受温度上昇につながるケースがあります。巡視点検時に軸受温度データの変化をチャート上で確認されることを推奨します。今後、油膜切れによる摩耗の進行、油劣化の進行も予測されるため、ヶ月後に精点Aを実施し確認されることを推奨します。尚、今回使用油のFBKタービンSHには使用されていない添加剤の亜鉛が検出されたことから、新油に旧使用油が若干混入した可能性があります。
報告№107-4508 報告№107-6518 | 分析№107-00526 分析№107-00604 | 107-00604 | 精点Aを実施した結果、前回に比較して計数汚染度がランク増加し、NAS級とやや高い値でした。D－SOAPの結果で鉄がからに増加し、フィルタ写真で赤錆が多く見られたことから、汚染度および鉄濃度が増加した原因は、内部発生した赤錆の影響と考えられました。今後この赤錆が軸受摺動面に噛み込み摩耗が進行することが懸念されるため、ヶ月後に精点Bを実施し、摩耗の進行状況を確認することを推奨します。これらのことは、前回に比較して計数汚染度がランク増加し、NAS級とやや高いことD－SOAP結果、鉄がからに増加したことフィルタ写真で赤錆が多く見られたこと以上のことから判断しました。
報告№108-0250 報告№108-0250 | 分析№108-01815 分析№108-01815 | 108-01815 | 、汚染度、軸受の潤滑状態を確認する。今回の採油は、対象設備の停止中に排油口から実施しているため、油循環中に採油した場合に比較し、油中粒子の沈降の影響を受け、分析データが高濃度に出る可能性があります。今回の分析は以上のことを踏まえて結果を検討しました。【軸受の潤滑状態】分析の結果、計数汚染度がNAS級と当社推奨の管理限界値に到達し、異常摩耗の早期発見パラメータであるフェログラフィーのIs値がやや高いの乗となっていました。摩耗粒子の形態観察で外部から混入した鉄錆や砂、異物の噛み込みにより発生する切削粒子、金属接触が厳しい場合に発生するシビア粒子が比較的多く観察され、フィルタ表面の異物観察で鉄錆、砂等が観察されました。更にD－SOAPで鉄、銅、錫が検出されたことから、汚染度が高い要因は、外部から混入した異物と摩耗によるものと考えられました。外部混入異物は、今回の採油は対象設備の停止中に排油口から採油を実施しているため、排油口配管内部に残留していた汚染物が検出された可能性が高いと思われますが、同時に観察された摩耗粒子から判る摩耗形態は、切削摩耗と凝着摩耗であり、これらの摩耗形態が混在していること判りました。特に切削摩耗は異物が混入していない状態に比較して、摩耗進行速度が速く注意が必要です。今後、更に摩耗が進行することが懸念されるため、油槽内を清掃されるとともに、運転再開後ヶ月以内に再度分析を実施し、摩耗の進行状況を確認することを推奨します。【】を示す粘度、水分、全酸価、IRの各データは良好の範囲にあることから、この油は継続使用可能と判断します。【採油について】上述しましたように、今回の採油は停止中の採油であるため、運転中の採油に比較して汚染度は高目に出ている可能性があります。採油は、粒子の沈降の影響を少なくすることが重要であり、そのため油中粒子が均一な分散状態で実施されることを併せて推奨します。
報告№109-09136 報告№113-00058 | 分析№109-001160 分析№113-000202 | 113-000202 | 潤滑油の劣化は確認されなかったものの、油中の汚染度が高いことから、以下の対策を推奨します。軸受は継続使用可能な状態にあると判断します。但し、今後の摩耗進行の有無を確認するためにも傾向監視を継続することが有効です。再分析摩耗粒子の形態観察およびフィルタ写真で、鉄錆や樹脂が比較的多く観察されたことから、油中の汚染度が高い要因は、外部混入異物の影響によるものと思われます。これらの異物は、採油時に混入したと推定されるため、採油時には極力外部からの異物が混入しないように採油を実施することが必要です。夏季ピーク前に再分析を実施し、摩耗の進展状況を確認することを推奨します。はフェログラフィーおよびSOAP/D-SOAPの結果から総合的に判断した結果、継続使用は可能ですが、今後の機器の機能を確認するためにも傾向管理が有用と考えます。フェログラフィー【定量分析：Is値】Is値は異常摩耗の早期発見パラメータのつで、摩耗粒子を定量化するために用います。今回のIs値はの乗とやや高い値でした。フェログラフィー【定性分析：摩耗粒子および摩耗形態観察】分析結果から観察された代表的な粒子は、以下の通りでした。樹脂・外部から混入したと考えられます。Iカップリング発光分光分析【SOAP/D-SOAP】検出された金属元素から発生箇所を推定すると、以下の通りでした。鉄、錫・軸受等バリウム・添加剤カルシウム、アルミニウム、ナトリウム・外部混入異物計数汚染度はNAS級と管理限界値以下にあるもののやや高い値でした。フィルタ表面の異物観察で金属片、鉄錆、砂等が観察されたことから、汚染度が高い要因は、摩耗と外部混入異物の影響と思われます。IR、RBOTの各データは良好でした。
報告№106-6091 報告№106-6091 | 分析№106-02071 分析№106-02071 | 106-02071 | 目的トライボ診断を実施し、、汚染度、機器の潤滑状態を確認する。分解点検が必要かを判断する。考察分析の結果、計数汚染度がNAS級以上と汚染度は高いものの、転がり軸受の寿命の指標となるフレーキングが発生していないことから、軸受は継続使用可能であり、分解点検の必要はないと判断します。摩耗粒子形態観察で異物の噛み込みにより発生する切削粒子、局部的に高圧・高温となる場合に発生するフリクションポリマ、また外部から混入した鉄錆、砂がやや多く観察されたことから、汚染度が高い原因は、摩耗及び油のスラッジ、外部混入異物の影響と考えられました。発生している摩耗形態には異物の噛み込みにより発生した切削摩耗があり、異物が混入していない状態に比較して摩耗進行速度が速く注意が必要です。潤滑油中に異物が混入している場合、転がり軸受の寿命は分の程度に低下することが知られています。今後、これらの異物が軸受軌道面に噛み込み転がり軸受の寿命の指標となるフレーキングに進展することと、高い摩擦熱による油劣化が進行することが懸念されました。軸振れなどによる偏荷重により局部的に高圧になっていることも考えられます。振動測定を実施しているようであれば、軸の振れ回りに起因する周波数帯のピークの有無を確認することを推奨します。また、摩耗発生の原因となっている汚染物を油濾過により除去すると共に、ヶ月後に再度分析を実施し摩耗の進行状況および油の劣化状況を確認することを併せて推奨します。これらのことは、計数汚染度がNAS級以上と当社推奨の管理限界値を超えていたこと異常摩耗の早期発見パラメータであるフェログラフィーのIs値がの乗とやや高く、摩耗粒子形態観察の結果、異物の噛み込みにより発生する切削粒子、局部的に高圧・高温となる場合に発生するフリクションポリマ、外部から混入した鉄錆、砂がやや多く観察されたこと以上のことから判断しました。は良好と判断します。粘度は良好と判断します。粘度はmm/sと新油値mm/sに比較して、粘度変化率は-.％で、当社推奨の管理基準値である±％以内にあり、良好と判断します。水分は良好と判断します。水分はと当社推奨の管理限界値の以下であり、良好と判断します。全酸価は良好と判断します。全酸価は.mgKOH/gと新油値以内にあり、良好と判断します。IRの結果、良好と判断します。IRの結果、油劣化の兆候を示すカルボン酸の吸収が確認されていないことから、良好と判断します。RBOTの結果、良好と判断します。RBOTはminと当社推奨の管理限界値のmin以上であり、良好と判断します。計数汚染度は当社推奨の管理限界値を超えていました。計数汚染度は当社推奨の管理限界値を超えていました。計数汚染度はNAS級以上と当社推奨の管理限界値のNAS級を超えていました。重量汚染度は良好と判断します。重量汚染度はmg/mlと当社推奨の管理限界値のmg/ml以内であり、良好と判断します。機器の潤滑状態異物の噛み込みにより発生する切削粒子、局部的に高圧・高温となる場合に発生するフリクションポリマが観察されました。SOAPの結果は良好です。SOAPの結果、銅、亜鉛が共にppm、外部から混入したケイ素がppm検出されました。D－SOAPの結果、鉄が検出されました。D－SOAPの結果、鉄が、鉛が、外部から混入したカルシウムが、ナトリウムが検出されました。フェログラフィーの結果、異物の噛み込みにより発生する切削粒子、局部的に高圧・高温となる場合に発生するフリクションポリマが観察されました。異常摩耗の早期発見パラメータであるフェログラフィーのIs値がの乗とやや高く、摩耗粒子形態観察の結果、異物の噛み込みにより発生する切削粒子、局部的に高圧・高温となる場合に発生するフリクションポリマ、外部から混入した鉄錆、砂がやや多く観察されました。
報告№104-4032 報告№104-4032 | 分析№104-02005 分析№104-02005 | 104-02005 | 誘引ブロワ号の電動機側軸受は、集油槽内をNAS級以上の清浄度になるように汚染度を濾過※又は更油により改善できれば、年以上継続使用が可能な状態になります。又、現状の汚染度でも、少なくとも半年間は継続使用可能な状態にあると判断します。これらのことは、以下の結果から判断しました。計数汚染度がNAS級と当社推奨の管理限界値に到達していた。SOAP／D-SOAPの結果、軸受の主成分である鉄が検出されたが微量であった。異常摩耗の早期発見パラメータであるフェログラフィーのIs値がの乗とやや高いものの、異常摩耗の兆候を示すシビア粒子等の摩耗粒子がほとんど観察されなかった。※濾過とは、潤滑油の系統に設置してあるラインフィルタ等による濾過ではありません。濾過装置の種類はいくつかありますが、濾過を行う場合は濾過性能がNAS級以上の清浄度を確保できる濾過機の使用を推奨します。本試料油は継続使用可能な状態にあると判断します。粘度は良好と判断します。粘度はmm/sと新油値mm/sに比較して、粘度変化率は-％と当社推奨の管理限界値の±％以内にあり良好と判断します。水分は良好と判断します。水分はppmと当社推奨の管理限界値の以下にあり、良好と判断します。全酸価は良好と判断します。全酸価は.mgKOH/gと新油値.mgKOH/gに比較して僅かに増加しているものの、継続使用可能な範囲あると判断します。IRは良好と判断します。IRは、IRチャートに示すように新油に比較して変化なく、良好と判断します。計数汚染度は当社推奨の管理限界値に到達しており改善が必要と判断します。計数汚染度はNAS級と当社推奨の管理限界値のNAS級に到達しており、改善が必要と判断します。重量汚染度は良好と判断します。重量汚染度は.mg/mlと当社推奨の管理限界値のmg/ml以内にあり、良好と判断します。機器の潤滑状態本機器の軸受は、今後の運転時間や運転状況が、特に変化のない運転であれば、少なくとも年間は継続使用可能な状態にあると判断します。SOAPは良好でした。SOAPの結果、軸受の主成分である鉄が検出されず、良好と判断する。D－SOAPは良好でした。D－SOAPの結果、軸受の主成分である鉄が検出されたものの、微量であり、良好と判断します。フェログラフィーの結果、潤滑状態は良好と判断します。フェログラフィーの結果、異常摩耗の早期発見パラメータであるIs値がの乗とやや高いものの、異常摩耗の兆候を示すシビア粒子等の摩耗粒子がほとんど観察されていないことから、今後の運転時間や運転状況が、特に変化のない運転であれば、軸受は少なくとも年間は継続使用可能な状態にあると判断します。
報告№109-09136 報告№111-00253 | 分析№109-001160 分析№111-001216 | 111-001216 | 潤滑油は継続使用可能な状態にあると判断します。前回に比較して計数汚染度はNAS級からNAS級にランク増加しているものの、良好でした。油中金属濃度前回同様にSOAPで鉄が微量検出されました。前回同様に新油と試料油の赤外線吸収スペクトルを比較した結果、試料油は新油のスペクトルとほぼ同じで変化はなく、且つ、油劣化の兆候を示すカルボン酸の吸収が確認されていないことから、良好と判断します。
報告№109-09136 報告№111-00783 | 分析№109-001160 分析№111-003904 | 111-003904 | 黒化原因黒化原因は、フレッティング摩耗によるものと推定されました。フェログラフィー法には、摩耗粒子を過熱し、加熱後の摩耗粒子の表面に出来る酸化膜の色から材質を推定する材質特定法があります。金属材料は、同じ温度で加熱しても表面酸化膜の厚さが異なりるため、表面に出来る酸化膜の厚さが違うため、表面色も異なります。この性質を利用すると、加熱温度の違いを利用して金属材料の違いを判別できます。この方法は、加熱により出来る表面酸化膜の性質を利用した判定法であるため、テンパーカラー法と呼んで、摩耗粒子の判定法に役立てています。このテンパーカラー法を利用して、以下の観察された摩耗粒子の発生時の温度を推定しました。フレッティングにより発生する赤錆の摩耗粒子は厳しい金属接触ではなく、微振動により腐食して発生していたことを示していました。軸受の摩耗状態SOAP-Tで鉄濃度が比較的高い値でした。さらにフレッティングにより発生する赤錆が比較的多く観察され、異常摩耗の早期発見パラメータであるフェログラフィーのIs値がの乗と高いことから、潤滑状態は厳しいと判断できます。スラッジの発生フィルタ表面の異物観察で表面が茶褐色であることから、フレッティングにより発生する赤錆が支配的であることから、スラッジの発生は確認されませんでした。濾過油中の汚染度が高いことから、観察された摩耗粒子や異物等が軸受軌道面に噛み込み摩耗が進行することが懸念されるため、濾過を推奨します。定期的な分析フレッティング摩耗の進行を監視するため、定期的に分析を実施し、分析データによる摩耗の進行状況を確認することを推奨します。フレッティングの対策フレッティングの発生箇所がはめあい面であれば、締めしろを大きしたり、はめあい面に潤滑材を塗布すれば改善されると思われます。一方、軌道面などで発生していた場合、軸・ハウジングの固定方法の改善などを実施することを推奨します。最適な採油方法本試料油は、機器停止中にドレンから採油されています。機器が停止している状態では、別紙油中粒子の沈降の影響に示すように油槽内で撹拌がなくなり固形物が沈降するため、油中汚染度は高くなると推定されます。今後の採油は、極力運転中もしくは停止直後の油槽中層部から実施されることを推奨します。フェログラフィーIs値は異常摩耗の早期発見パラメータのつで、摩耗粒子を定量化するために用います。今回のIs値はの乗であり、潤滑状態は厳しいと判断できます。摩耗粒子の形態で比較的多く観察された粒子は、潤滑状態が正常な場合に発生する摩耗粒子フレッティングにより発生する赤錆でした。これらの摩耗粒子が観察された場合、潤滑部で発生している摩耗形態は、正常なマイルド摩耗微振動によるフレッティング摩耗であることが分かります。フレッティングは、・軸と内輪内面・軸受箱と外輪外面・軌道輪と転動体の箇所で発生する可能性があります。フレッティング粒子は酸化して硬いため、軸受軌道面に噛み込んだ場合はその傷が疲労剥離の起点となり、疲労摩耗へと進展することが想定されます。Iカップリング発光分光分析供試の潤滑油を分析した結果、検出された金属元素は、SOAP-Tの結果表に示すように、鉄、カルシウム、アルミニウム、ケイ素、ナトリウムでした。検出されたこれらの金属元素から発生箇所を推定すると鉄・軸受等カルシウム、アルミニウム、ケイ素、ナトリウム・外部混入異物であると思われます。このうち、機械部品が摩耗したと思われる元素はのグループです。計数汚染度計数汚染度、重量汚染度は共に当社推奨の管理限界値を超えていました。フィルタ表面の異物観察で鉄錆、砂等が観察されたことから、汚染度が高い要因は、摩耗と外部混入異物の影響と思われます。粒度分布粒度分布は.～μmの範囲にあり、.μmにピークが確認されました。μm以下の粒子が多いことから、摩耗粒子が油中粒子の主成分であることが推測できます。
報告№109-09250 報告№109-09250 | 分析№109-001838 分析№109-001838 | 109-001838 | 潤滑油、本機器の軸受およびギヤは継続使用可能な状態にあると判断できますが、粘度の低下が確認されており、今後油膜切れによる摩耗の進行が懸念されるため、早めに更油を推奨します。特性低下特性低下に係るパラメータの分析結果は、粘度が低下していました。粘度粘度は.mm/sと新油値.mm/sに対する粘度変化率は-％で、当社推奨の管理限界値である±％以内にあるものの、低下していました。全酸価添加タービン油については、当社では管理限界値を設定しておらず、新油分析値との比較及び他の分析項目の結果より全酸価の状態判断を行います。その結果、全酸価は.mgKOH/gと新油値.mgKOH/gに比較して変化はなく、良好と判断します。酸化安定度酸化安定度は、冷凍機で使用している冷媒ガスが潤滑油に混入しており、この影響で測定できませんでした。冷媒ガスが溶け込んだ潤滑油をRBOT測定器の恒温槽に入れた場合、RBOT容器内部の圧力がRBOTを行う場合の最高圧力～MPaを超えます。冷媒の溶存量によっては、RBOTの圧力計の上限値であるMPaを超える場合があり、圧力計が破損し大変危険な状態になります。また、冷媒を減圧して除去しようとしても完全に取り除くことが困難であり、また取り除けたとして確認する方法がなく危険です。RBOTは新油データと比較することで酸化防止剤の残存量を推定することにより潤滑油の残存寿命を知ることができます。今回は、このRBOT以外の特性低下の項目を参考に残存寿命について検討することといたします。検討の結果、特性低下に係るパラメータの全酸価、IRの分析結果が良好な結果であったため、潤滑油の残存寿命は十分にあるものと判断します。有機物・有機化合物有機物・有機化合物は、IRチャートによる新油分析値との比較の結果、cm-付近に劣化の兆候を示すカルボン酸の吸収が確認されていないことから、良好と判断します。色相はL.であり、新油値のL.に比較して大きな変化はないことから、良好と判断します。汚染に係るパラメータの分析結果は良好と判断します。水分はppmであり、当社推奨の管理限界値の以下であることから、良好と判断します。汚染粒子数はNAS級であり、当社推奨の管理限界値のNAS級以内であることから、良好と判断します。汚染度物重量は.mg/mlであり、当社推奨の管理限界値のmg/ml以内であることから、良好と判断します。摩耗運転中における潤滑状態は正常であったものと判断します。異常摩耗の早期発見パラメータであるフェログラフィーのIs値がのマイナス乗と当社基準値と比較して良好の範囲にあったことから、潤滑箇所の潤滑状態は正常と判断します。金属濃度SOAP法により金属濃度を測定した結果、外部から混入したと思われるリンがppm、ケイ素がppmと僅かに検出されましたが良好と判断します。金属濃度酸溶解法により金属濃度を測定した結果、外部から混入したと思われるカルシウム、ナトリウムが共にと僅かに検出されましたが良好と判断します。
報告№108-0250 報告№108-0250 | 分析№108-01817 分析№108-01826 | 108-01826 | 、汚染度、軸受の潤滑状態を確認する。今回の採油は、対象設備の停止中に排油口から実施しているため、油循環中に採油した場合に比較し、油中粒子の沈降の影響を受け、分析データが高濃度に出る可能性があります。今回の分析は以上のことを踏まえて結果を検討しました。分析の結果、異常摩耗の早期発見パラメータであるフェログラフィーのIs値がの乗とやや高いものの、観察された摩耗粒子は少なく、本軸受は継続使用可能と判断します。一方、を示す粘度、水分、全酸価、IRの各データは良好の範囲にあることから、この油は継続使用可能と判断します。尚、上述しましたように、今回の採油は停止中の採油であるため、運転中の採油に比較して汚染度は高目に出ている可能性があります。採油は、粒子の沈降の影響を少なくすることが重要であり、そのため油中粒子が均一な分散状態で実施されることを併せて推奨します。
報告№109-09136 報告№110-00743 | 分析№109-001160 分析№110-003519 | 110-003519 | 軸受および潤滑油は継続使用可能な状態にあると判断します。今後も定期的に分析を実施し、摩耗の進行状況を確認することを推奨します。
報告№109-09468 報告№109-09468 | 分析№109-002898 分析№109-002898 | 109-002898 | ・摩耗状態油中金属濃度の結果で比較的多く検出された元素は、鉄および銅であり、観察された摩耗粒子は、外部から混入したと思われる樹脂等が比較的多く観察されました。また、フィルタ表面の異物観察でも鉄錆、砂等が観察されました。転がり軸受寿命の指標としている摩耗粒子が観察されなかったことから、フレーキングは発生していないと判断できますが、異常摩耗の早期発見パラメータであるフェログラフィーのIs値がやや高いの乗でした。Is値が高い要因は、外部混入異物の影響と思われます。観察された外部混入異物は、採油箇所がドレン口であることから、ドレン口配管内に残留していた異物を採取した可能性が考えられます。・である粘度、水分、全酸価、IRの各データは良好でした。結論現在のところ、軸受および潤滑油は継続使用可能な状態にあると判断します。外部混入異物は、分析データに影響を及ぼすことがあるため、採油時には異物が混入しないように極力注意して採油することを推奨します。は良好と判断します。粘度粘度は.mm/sと新油値.mm/sに比較して、粘度変化率は-.％で、当社推奨の管理限界値である±％以内にあり、良好と判断します。水分はppmと当社推奨の管理限界値の以下であり、良好と判断します。全酸価全酸価は.mgKOH/gと新油値.mgKOH/g以内にあり、良好と判断します。IRIRの結果、油劣化の兆候を示すカルボン酸の吸収が確認されていないことから、良好と判断します。計数汚染度は当社推奨の管理限界値に到達していました。計数汚染度計数汚染度はNAS級と当社推奨の管理限界値のNAS級に到達していました。重量汚染度はmg/mlでした。機器の潤滑状態摩耗粒子診断の結果、外部から混入したと思われる樹脂等が比較的多く観察されました。SOAPによる油中金属濃度SOAPによる油中金属濃度の結果、銅、油の添加剤成分であるリン、外部から混入したと思われる亜鉛、アルミニウム、ケイ素が検出されました。SOAPによる油中金属濃度SOAPによる油中金属濃度の結果、鉄、外部から混入したと思われるカルシウム、ナトリウムが検出されました。摩耗粒子診断異常摩耗の早期発見パラメータであるIs値がの乗とやや高く、摩耗粒子の形態観察の結果、外部から混入したと思われる樹脂等が比較的多く観察されました。
報告№109-09136 報告№110-00355 | 分析№109-001160 分析№110-001616 | 110-001616 | Iカップリング発光分光分析摩耗状態は、潤滑油中に含まれる金属成分と濃度を調査し、その結果で評価します。金属元素と濃度の分析は、試料油を以上の高温で発光させ、その光を分光器で分光し、分光によって得られた光の強度と金属固有の波長とから元素を特定するIカップリング発光分光分析法を用います。今回の試料はギヤ油でしたが、検出された金属は、SOAPの結果表に示すように、鉄、鉛、銅、アンチモン、リン、カルシウム、アルミニウム、ナトリウムでした。これら検出された金属元素から発生箇所を推定すると、鉄、鉛、銅、アンチモン・軸受等リン・オイル添加剤カルシウム、アルミニウム、ナトリウム・外部混入異物であると思われます。このうち、機械部品が摩耗したと思われる元素はのグループです。フェログラフィー摩耗粒子と摩耗の形態分析結果から観察された粒子は、繰り返し応力を受けて発生する疲労摩耗粒子異物の切削作用で発生する切削粒子金属潤滑部が局部的に油膜切れを起して発生するシビア粒子でした。潤滑部では、金属疲労による疲労摩耗、異物による切削摩耗、やや厳しい摩耗形態の凝着摩耗が発生していることが分かりました。潤滑状態異常摩耗の早期発見パラメータとして摩耗粒子を定量化して評価するフェログラフィーのIs値は、潤滑状態がやや厳しいの乗となっていました。但し、Is値はやや高いものの、現時点では転がり軸受の指標としている摩耗粒子が観察されていないことから、フレーキングの発生はなく、本軸受は継続使用可能な状態にあると判断します。計数汚染度は良好でした。粘度、水分、全酸価、IRの各データは良好でした。軸受の継続使用の是非本試料のIs値は、潤滑状態がやや厳しいの乗でした。摩耗の進行を予測するための直前のIs値がないため、今後の摩耗状態の予測できませんが、Is値が更油後ヶ月でこの値であれば継続使用は可能であると思われます。潤滑油の継続使用の是非潤滑油は継続使用可能な状態にあると判断します。本軸受は、疲労摩耗が観察されていることから定期的な分析により傾向監視を継続することが望ましいと考えます。
報告№109-09136 報告№112-00660 | 分析№109-001160 分析№112-003039 | 112-003039 | 潤滑油の汚染度がやや高い値であることがわかりました。当該機は分解後および油入替後から今回までの稼働時間が短く、ご提供頂いた新油の汚染度も同じ汚染状態であることから、汚染度が高い要因は、汚染されていた新油を使用したことによるものと思われます。軸受は継続使用可能な状態にあると判断します。定期的な分析および分析周期の検討定期的に分析を実施することにより、データの微小な変化から異常の兆候を早期に発見することが可能となります。今後、寿命予測を行うには、今回データを含め少なくとも回の分析データが必要となります。当該機は、年間稼働率が低いことから、採油の機会を検討するのは難しいところがありますが、あと最低でも回分析を実施し、寿命予測を行うと共に分析周期を検討することを推奨します。軸受の摩耗状態フェログラフィーおよびSOAP-Tのデータから総合的に解析した結果、軸受は健全であり、継続使用可能と評価できますが、引続き軸受の機能が保持されていることを確認するためにも、潤滑油診断による傾向管理が有用と考えます。フェログラフィー【定量分析：Is値】Is値は異常摩耗の早期発見パラメータのつで、摩耗程度を定量化するために用います。今回のIs値はのマイナス乗と低い値でした。フェログラフィー【定性分析：摩耗粒子および摩耗形態観察】分析結果から観察された全ての粒子量は少でした。Iカップリング発光分光分析【SOAP-T】検出された金属元素から発生箇所を推定すると、摩耗粒子の発生箇所は、以下のように推定できました。鉄、錫・軸受等ナトリウム・外部混入異物軸受の摩耗SOAP-Tで錫が検出されたことから、軸受の摩耗が発生していると推定されました。分析結果から軸受メタルの摩耗深さをSOAP-Tの結果で得られている錫濃度と油量Lから計算しました。当社の経験からメタル面積の約分の程度が摩耗したと仮定しました。当社の知見、および今回検出された錫濃度等の情報から軸受の摩耗深さを計算した結果、軸受表面の平均的な摩耗深さは.μmとなり、メタルの表面粗さを軸受表面の一般的な粗さであるμmと仮定すると、摩耗は軽微であり、継続使用可能な状態にあると推定されます。計数汚染度はやや高い値でした。計数汚染度計数汚染度は、NAS級と当社推奨の管理限界値NAS級以下であるものの、やや高い値でした。重量汚染度は、.mg/mlと当社推奨の管理限界値mg/ml以下であり、良好と判断します。光学顕微鏡写真供試油を濾過したフィルタ表面上の夾雑物を光学顕微鏡で観察した結果、鉄錆、砂等が観察されました。
報告№108-0202 報告№108-0202 | 分析№108-01494 分析№108-01494 | 108-01494 | 分析の結果、転がり軸受の寿命の指標となるフレーキングで発生する摩耗粒子が観察されていないことから、軸受は継続使用可能と判断します。計数汚染度は良好と判断します。計数汚染度は良好と判断します。計数汚染度はNAS級と当社推奨の管理限界値のNAS級以内であることから、良好と判断します。重量汚染度は.mg/mlでした。重量汚染度は.mg/mlでした。機器の潤滑状態転がり軸受の潤滑状態は正常と判断します。SOAPの結果、鉄および銅が検出されました。SOAPの結果、摩耗により発生する鉄および銅、油の添加剤成分であるリン、亜鉛が検出されました。D－SOAPの結果、鉄が検出されました。D－SOAPの結果、摩耗により発生する鉄が検出されました。フェログラフィーの結果は良好です。フェログラフィーの結果、異常摩耗の早期発見パラメータであるIs値がの乗とやや高いものの、潤滑状態は正常と判断します。
報告№106-0227 報告№106-0374 | 分析№106-01279 分析№106-02038 | 106-02038 | 分析の結果、前回に比較して計数汚染度がNAS級からNAS級にランク上昇し、当社推奨の管理限界値を超えていました。異常摩耗の早期発見パラメータであるフェログラフィーのIs値がの乗とやや高く、摩耗粒子形態観察で異物の噛み込みにより発生する切削粒子、金属接触が厳しい場合に発生するシビア粒子が観察されたことから、汚染度が高い要因は、摩耗粒子の増加によるものと考えられました。今後、更に摩耗が進行することが懸念されるため、ヶ月以内に再度分析を実施し、汚染および摩耗の進行状況を確認することを推奨します。これらのことは、前回に比較して計数汚染度がNAS級からNAS級にランク上昇し、当社推奨の管理限界値を超えていたこと異常摩耗の早期発見パラメータであるフェログラフィーのIs値がの乗とやや高く、摩耗粒子形態観察の結果、異物の噛み込みにより発生する切削粒子、金属接触が厳しい場合に発生するシビア粒子が観察されたことD－SOAPの結果、前回に比較して鉄がからに上昇したこと以上のことから判断しました。
報告№103-6102 | 分析№103-01943 | 103-01943 | 濾過前の試料油を分析した結果、外部から混入した鉄錆や砂がやや多く見られました。今後、これらの異物が軸受摺動面に噛み込み摩耗が進行する場合があるため、ヶ月後に再度分析を実施し、汚染状況及び摩耗の進行状況を確認されることを推奨します。これらのことは、異常摩耗の早期発見パラメータであるフェログラフィーのIs値が、-と非常に良好の範囲にあるものの、摩耗粒子の形態観察の結果、赤錆、外部から混入した砂が見られ、D－SOAPで、前回と同様に鉄が検出され、光学顕微鏡写真に示すように、赤錆、外部から混入した砂が多く見られたことから判断しました。
報告№104-0378 報告№105-4005 | 分析№104-02669 分析№105-00532 | 105-00532 | 分析の結果、計数汚染度がNAS級以上と当社推奨の管理限界値を超えていました。摩耗粒子形態観察で、異物の噛み込みにより発生する切削粒子、金属接触が厳しい場合に発生するシビア粒子が多く観察されたことから、転がり軸受の軌道面では、油膜切れによる厳しい金属接触が発生していることがわかりました。今後、更に摩耗が進行することが懸念されるため、可能であれば更油、又は油槽内を清掃されることを推奨します。これらのことは、計数汚染度がNAS級以上と当社推奨の管理限界値を超えていたこと異常摩耗の早期発見パラメータであるフェログラフィーのIs値がの乗と高く、摩耗粒子形態観察の結果、異物の噛み込みにより発生する切削粒子、金属接触が厳しい場合に発生するシビア粒子が多く観察されたことSOAPの結果、鉄、鉛、銅、外部から混入したと思われるケイ素が検出されたことD－SOAPの結果、鉄銅が検出されたこと以上のことから判断しました。尚、を示す粘度、全酸価は、新油値との比較が必要ですので新油をご提供下さい。
報告№104-0378 報告№105-0054 | 分析№104-02669 分析№105-00390 | 105-00390 | 分析の結果、重量汚染度を除く項目は良好でした。重量汚染度がmg/mlと前回の分析結果と同じように当社推奨の管理限界値を超えていました。汚染要因は、光学顕微鏡写真の結果で茶褐色状のものが観察されていることから、潤滑油が劣化して生成したスラッジが要因と考えられます。貴工場の射出成形機でも、この粘着性のあるスラッジが原因で圧油系統のバルブの動作障害等のトラブルが発生した経緯もあり、至急除去する必要があります。除去方法は、貴工場の射出成形機でも、数多く実績のある当社製清浄分散剤TS－の投与と濾過を実施されることを推奨します。
報告№109-09136 報告№112-00283 | 分析№109-001160 分析№112-001141 | 112-001141 | 潤滑油および対象設備は継続使用可能な状態にあると判断します。フェログラフィーの結果から、振動が発生した場合に観察されるフレッティング粒子が観察されていないことから、潤滑系統では振動が発生していないと推定されます。今後も摩耗の進行を傾向監視するため、以下の対策を推奨します。定期的な分析疲労摩耗および保持器の摩耗進行を監視するため、定期的に分析を実施し、分析データによる摩耗の進行状況を確認することを推奨します。フェログラフィーおよびSOAP／D－SOAPの結果から総合的に判断した結果、やや厳しい状態にあると考えられます。フェログラフィー【Is値】Is値は異常摩耗の早期発見パラメータのつで、摩耗粒子を定量化するために用います。今回のIs値はの乗と低い値でした。フェログラフィー【摩耗粒子および摩耗形態】分析結果から比較的多く観察された粒子は、以下の通りでした。正常な摩耗粒子・潤滑状態が正常なマイルド摩耗により発生。疲労摩耗粒子・繰返し応力を受けて発生。銅系シビア粒子・潤滑状態がやや厳しい凝着摩耗により発生。金属潤滑部が局部的に油膜切れを起していると考えられます。観察された摩耗粒子の中でも銅系シビア粒子は、注意が必要です。銅を使用した箇所は、転がり軸受の型番が不明ですが、転がり軸受の保持器であると推定されます。保持器であった場合、保持器の摩耗が進行することで転動体とのギャップが大きくなると共に振動が増大し、摩耗の進行につながることが懸念されます。Iカップリング発光分光分析【SOAP／D－SOAP】検出された金属元素から発生箇所を推定すると、以下の通りでした。鉄、銅、錫、亜鉛・ギヤ・軸受等リン、カルシウム、ケイ素、ナトリウム・外部混入異物このうち、機械部品が摩耗したと思われる元素はのグループです。計数汚染度、重量汚染度は共に良好でした。粘度、水分、酸価、IRの各データは良好でした。
報告№109-09136 報告№109-09370 | 分析№109-001160 分析№109-002497 | 109-002497 | 定期分析のサンプルを採油した際に、わずかに白濁しており水分値が高い可能性があると思われたため濾過を実施した。濾過後の分析データを確認する。臨時・濾過後の試料油を分析した結果、定期分析の水分値ppmからppmに減少し良好の領域にあり、且つ、その他の各データも良好の範囲あることから継続使用可能と判断します。但し、を超えるやや高い値であり、念のためヶ月後に水分濃度を確認することを推奨します。
報告№107-0439 | 分析№107-02469 | 107-02469 | 本トライボ診断は、軸受の潤滑状態、汚染状況、油の劣化状態を確認する。分析の結果、前回に比較して計数汚染度がNAS級からNAS級にランク増加し、やや高い値でした。粒子分布を確認したところ、μm以上の大型の粒子が多いことが確認されました。摩耗粒子形態観察およびフィルタ写真で外部から混入したと思われる鉄錆、砂がやや多く観察されたことから、汚染度が高い原因は、外部から混入した異物の影響と考えられました。今後、これらの異物が軸受摺動面に噛み込み摩耗が進行することが懸念されるため、ヶ月以内に再度分析を実施し、汚染度および摩耗の進行状況を確認することを推奨します。これらのことは、前回に比較して計数汚染度がNAS級からNAS級にランク増加し、やや高いこと異常摩耗の早期発見パラメータであるフェログラフィーのIs値がの乗と良好の範囲にあるものの、摩耗粒子形態観察の結果、外部から混入したと思われる鉄錆、砂がやや多く観察されたことフィルタ写真でも鉄錆、砂がやや多く観察されたこと以上のことから判断しました。尚、今回観察された汚染物は、採油を実施したオイルフィルタ入口エア抜きの配管内に残留していたものを採取した可能性がありますので、採油直前に実施する排油量を今回の～倍程度に増やす必要があると思われます。
報告№106-0219 報告№106-0219 | 分析№106-01221 分析№106-01221 | 106-01221 | 分析の結果、全てのデータが良好であることから、現在のところ、本試料油は継続使用可能であり、軸受の潤滑状態も正常と判断します。但し、SOAPの銅濃度が前回のppmに比較してppmと上昇していました。銅は軸受の主成分ではないため、銅濃度の増加は軸受の摩耗を示しているものではありませんが、本軸受油槽内で銅合金を使用した箇所は、貴社ご提供の図面からデフレクターとバッフルという部品が考えられます。寸法が確認できる図面がないため、摩耗の影響を検討することはできませんが、これらの部品はオイルシールの役目を果たしており、溶出によりシャフトとのギャップが増大し油漏れの原因になる場合も懸念されるため、巡視の際には、油漏れと油面の低下に注意を払い監視する必要があります。今後は、摩耗の増加、油劣化の進行を確認する必要があり、このことを確認するため、ヶ月後に再度分析実施を推奨します。この油は継続使用可能と判断します。粘度は良好と判断します。粘度はmm/sと管理限界値以内にあり、良好と判断します。水分は良好と判断します。水分はppmと管理限界値の以下にあり、良好と判断します。全酸価は良好と判断します。全酸価はmgKOH/gと新油データのmgKOH/g以内にあり、良好と判断します。IRは良好と判断します。IRの結果、油劣化の兆候を示すカルボン酸の吸収が確認されていないことから、継続使用可能な状態にあると考えられます。計数汚染度、重量汚染度、共に良好と判断します。計数汚染度は良好と判断します。計数汚染度はNAS級と当社推奨の管理限界値のNAS級以内にあり良好と判断します。重量汚染度は良好と判断します。重量汚染度は.mg/mlと当社推奨の管理限界値のmg/ml以内にあり良好と判断します。機器の潤滑状態フェログラフィーの結果、異常摩耗の早期発見パラメータであるIs値が.と良好の範囲にあり、潤滑状態は良好と判断します。SOAPの結果、前回同様に銅が多く検出されました。SOAPの結果、油の添加剤成分であるリン、亜鉛が検出されました。一方、銅が検出されました。銅を使用した部分の溶出が発生していると考えられます。この溶出は検出された亜鉛系添加剤の成分と銅が反応し、溶出することが知られています。銅濃度は別紙鉱油の酸化に対する金属触媒の影響に示すように銅濃度が増加すると酸化速度が速まりますので、酸化劣化の進行状況を油分析により監視されることを推奨します。D－SOAPの結果、鉄が検出されました。D－SOAPの結果、摩耗により発生した鉄が検出されました。フェログラフィーの結果、継続使用可能な状態にあると判断します。フェログラフィーの結果、異常摩耗の早期発見パラメータであるIs値が.と良好の範囲にあることから、継続使用可能な状態にあると判断します。
報告№109-09536 報告№109-09536 | 分析№109-003321 分析№109-003321 | 109-003321 | を示す粘度、水分、全酸価の各データは良好でした。泡立ち試験の結果は、-と新油値が-であるのに比較して高い値となっていたことから消泡性能が低下していることが分かりました。潤滑状態の異常の早期発見パラメータである潤滑状態指数は、のマイナス乗と濾過設備のない機器であれば正常な潤滑状態にあると判断できます。・消泡性能の低下消泡性の性能が低下していることが確認されたことから、今後の使用状況によっては油の酸化劣化が進行したり、ギヤ歯面およびベアリング軌道面で油膜切れが発生したりする場合があるため、消泡剤の添加による消泡性能の改善など何らかの対応が必要になると思われます。・潤滑状態濾過設備のない機器であれば正常な潤滑状態にあると判断できますが、当該機の潤滑系にはフィルタが設置されているため、別紙インライン・オフラインフィルタの影響に示すとおり、潤滑状態が異常となり大型の摩耗粒子が発生したとしても、粒子の大部分が捕捉されてしまい正常な潤滑状態にあると誤認してしまう可能性があります。このようなフィルタの影響を考慮に入れたLCインデックスは、摩耗がやや厳しい状態に分類されるの乗領域となりました。潤滑状態指数は、前回のの乗から乗に桁減少していることから、運転状態が前回と大きな差がなければ、摩耗が安定している状態にあったものと思われます。結論消泡性能の低下が確認されたものの、潤滑油、ギヤおよび転がり軸受は、継続使用可能な状態にあると思われます。現在のところ摩耗は安定した状態にあると思われますが、運転条件によっては摩耗の進行が速まる場合も想定されるため、今後は潤滑油の分析に加えてフィルタ付着物の分析を実施し、異常な摩耗状態発生の有無を精密に確認することを推奨します。消泡性能の改善は、添加する消泡剤の効果をテストにより確認する必要がありますので、必要な場合は当社営業担当者までお知らせ下さい。泡立ち試験の結果、消泡性能が低下していることが確認されました。粘度粘度はmm/sと新油値mm/sに比較して、粘度変化率は-.％で、当社推奨の管理限界値である±％以内にあり、良好と判断します。粘度粘度はmm/sでした。粘度指数粘度指数はでした。泡立ち試験泡立ち試験は-と新油に比較して高い値でした。水分はppmと当社推奨の管理限界値の以下であり、良好と判断します。全酸価全酸価は.mgKOH/gと新油値.mgKOH/g以内にあり、良好と判断します。機器の潤滑状態精密な濾過設備がない機器であれば、潤滑状態指数は正常の範囲にあると判断します。潤滑状態指数異常摩耗の早期発見パラメータである潤滑状態指数がのマイナス乗と精密な濾過設備がない機器であれば、潤滑状態指数は正常の範囲にあると判断します。
報告№107-6588 報告№107-0496 | 分析№107-02904 分析№107-02924 | 107-02924 | トライボ診断の結果、ギヤ歯面では局部的な油膜切れによる金属接触が発生していますが、異常摩耗の早期発見パラメータであるIs値がの乗、鉄濃度がSOAPでppm、D-SOAPでと僅かであることから、本減速機は継続使用可能と判断します。但し、計数汚染度がNAS級と高く、外部から混入した異物が非常に多く確認されたことから、これらの異物がギヤ歯面に噛み込み摩耗が進行することが懸念されました。ヶ月後に再度分析を実施し、摩耗の進行状況を確認することを推奨します。一方、を示す粘度、水分、全酸価、IRの各データは良好の範囲にあり、この油は継続使用可能と判断します。これらのことは、異常摩耗の早期発見パラメータであるフェログラフィーのIs値がの乗と良好の範囲にあるものの、摩耗粒子の形態観察の結果、金属接触が厳しい場合に発生するシビア粒子が多く観察されたことSOAP／D－SOAPの結果、鉄が検出されたこと以上のことから判断しました。尚、トライボ診断では、バックラッシの増加量を分析結果から計算できますので、構造が確認できる図面、ギヤの形式、歯形、モジュール、歯数、回転数、増速比、歯幅をお知らせ下さい。計算結果をご報告いたします。
報告№109-09085 報告№109-09085 | 分析№109-000741 分析№109-000741 | 109-000741 | ○○号機空気予熱器軸受潤滑油分析を行うことによって、今後の保守業務に資することを目的とする。今回の採油は、対象設備の停止中にドレン口から実施しているため、別紙油中粒子の沈降の影響に示すように、沈降の影響を受けて分析データが高濃度に出る可能性があります。今回の分析は、以上のことを踏まえて結果を検討します。分析の結果、摩耗粒子診断で異常摩耗の早期発見パラメータであるIs値がの乗と高く、潤滑状態が厳しい状態にあることが分かりました。油中の摩耗粒子は、微小な疲労摩耗粒子、金属接触が厳しい場合に発生するシビア粒子、硬い異物の噛み込みにより発生する切削粒子などが観察されました。観察された粒子の中でも、微小な疲労摩耗粒子の発生は今後の疲労摩耗の範囲拡大を示唆しています。疲労摩耗が発生した場合、摩耗痕に応力が集中し摩耗進展の起点となりやすいことから今後摩耗範囲が広がり、目視で認識できるようなフレーキングへと進展することが想定されます。AHの軸受の場合、回転数がrpmと極めて低速であることから、摩耗の進展速度も早くなく、現時点で継続使用は可能であると判断します。しかし、今後さらに摩耗が進行しフレーキングに進展することも懸念されることから定期的な分析により摩耗の進行状況を確認されることを推奨します。傾向監視を行うための採油周期を理論的に求めたところ、最短で約時間となりました。この時間は、油中汚染物が均一になるために必要とする時間であり、この時間を経過すれば再分析の結果から状態の傾向を確認することが可能となりますので、このことを参考に次回分析時期を決定することを推奨します。は良好と判断します。粘度は良好と判断します。粘度は.mm/sと新油値.mm/sに比較して、粘度変化率は+％で、当社推奨の管理限界値である±％以内にあり、良好と判断します。水分は良好と判断します。水分はppmと当社推奨の管理限界値の以下であり、良好と判断します。全酸価は良好と判断します。全酸価は.mgKOH/gと新油値.mgKOH/gに比較して高い値でしたが、IRの結果で油劣化の兆候を示すカルボン酸の吸収が確認されておらず、良好と判断します。IRの結果、良好と判断します。IRの結果、油劣化の兆候を示すカルボン酸の吸収が確認されていないことから、良好と判断します。計数汚染度は当社推奨の管理限界値を超えています。計数汚染度は当社推奨の管理限界値を超えています。計数汚染度はNAS級以上と当社推奨の管理限界値のNAS級を超えています。重量汚染度はmg/mlとなっています。重量汚染度はmg/mlとなっています。機器の潤滑状態摩耗粒子診断で異常摩耗の早期発見パラメータであるIs値がの乗と高く、潤滑状態が厳しい状態にあることが分かりました。SOAPによる油中金属濃度の結果、鉄が検出されました。SOAPによる油中金属濃度の結果、鉄、鉛、銅、油の添加剤成分であるリン、亜鉛、外部から混入したと思われるアルミニウムが検出されました。SOAPによる油中金属濃度の結果、鉄、鉛、銅が検出されました。SOAPによる油中金属濃度の結果、鉄、鉛、銅、油の添加剤成分であるリン、亜鉛、外部から混入したと思われるアルミニウム、カルシウム、ナトリウムが検出されました。摩耗粒子診断の結果、微小な疲労摩耗粒子、金属接触が厳しい合に発生するシビア粒子、異物の噛み込みにより発生する切削粒子がやや多く観察されました。摩耗粒子診断の結果、異常摩耗の早期発見パラメータであるIs値がの乗と高く、微小な疲労摩耗粒子、金属接触が厳しい場合に発生するシビア粒子、異物の噛み込みにより発生する切削粒子がやや多く観察されました。
報告№109-09136 報告№111-00039 | 分析№109-001160 分析№111-000094 | 111-000094_date110517 | Iカップリング発光分光分析供試の作動油を分析した結果、検出された金属元素は、SOAPの結果表に示すように、鉄、鉛、銅、錫、リン、亜鉛、カルシウム、アルミニウム、ナトリウムが検出されました。これらの検出された金属元素から発生箇所を推定すると鉄、鉛、銅、錫・シリンダ・ポンプ内部等リン・オイル添加剤亜鉛、カルシウム、アルミニウム、ナトリウム・外部混入異物であると思われます。このうち、機械部品が摩耗したと思われる元素はのグループです。フェログラフィー異常摩耗の早期発見パラメータとして摩耗粒子を定量化して評価するフェログラフィーのIs値は、潤滑状態が厳しいの乗でした。摩耗粒子の形態で比較的多く観察された粒子は、潤滑状態が正常な場合に発生する摩耗粒子、局部的に高圧・高温となる場合に発生するフリクションポリマ、外部から混入したと思われる鉄錆、樹脂等でした。このような粒子が観察された場合には、潤滑部では正常なマイルド摩耗が発生し、そして局部的ではあるものの高圧・高温の箇所が発生していることも分かります。フリクションポリマは、潤滑油が摺動面に押し込められ高圧状態になると同時に、圧縮熱により高温状態になった結果、基油自身が重合反応を起こし生成することが知られています。そのため、高圧高温状態の解消がなされなければ、潤滑油の劣化が進行し、粘度上昇に因る潤滑異常に進展する場合があります。計数汚染度、重量汚染度は共に当社推奨の管理限界値を超えていました。フィルタ表面の異物観察で鉄錆、砂等が観察されたことから、汚染度が高い要因は、摩耗と外部混入異物の影響と思われます。水分、IRの各データは良好でした。尚、粘度、全酸価は、当社に新油データがないため、比較ができず評価できませんでした。分析の結果、対象潤滑油は油中の汚染度が高いことから、今後、使用時にバルブ類の動作障害やフィルタおよびストレーナの目詰まりが発生することが懸念されます。これを予防するため、至急濾過を推奨します。濾過により、継続使用は可能になると判断します。尚、を示す粘度、全酸価のデータは新油データを基準として評価しています。今後評価する場合は、充填用の新油を同時に分析することをご検討下さい。本試料油は、機器停止中にドレンから採油されています。機器が停止している状態では、別紙油粒子の沈降の影響に示すように油槽内で撹拌がなくなり固形物が沈降するため、油中汚染度は高くなると推定されます。今後の採油は、極力運転中もしくは停止直後の油槽中層部から実施されることを推奨します。
報告№105-6050 報告№105-6062 | 分析№105-01529 分析№105-01949 | 105-01949 | 初期試験を実施した結果、摩耗粒子形態観察で外部から混入した鉄錆、砂が多く観察されました。混入による影響は直ちにないものの、今後、これらの異物が軸受摺動面に噛み込み摩耗が進行することが懸念されます。念のため、ヶ月以内に精点Bを実施し、汚染状況及び摩耗の進行状況を確認されることを推奨します。これらのことは、異常摩耗の早期発見パラメータであるフェログラフィーのIs値がと良好の範囲にあるものの、摩耗粒子形態観察の結果、外部から混入した鉄錆、砂が多く観察されたことフィルタ写真に見られるように、外部から混入した鉄錆、砂が多く観察されたこと以上のことから判断しました。
報告№108-0048 報告№108-0048 | 分析№108-00255 分析№108-00255 | 108-00255 | 更油後に対象設備の近くでコンクリートのハツリ作業を行っていた。その時に、エアーブリーザーのキャップが開いていたため、ハツリ作業で発生したダストがエアーブリーザーから混入した可能性が考えられた。・、汚染度、軸受の潤滑状態を確認する。・運転の可否を判断する。今回の採油は、機器停止中に排油口から実施しているため、油循環中に採油した場合に比較し、油中粒子の沈降の影響を受け、分析データが高濃度に出る可能性があります。今回の分析は以上のことを踏まえて結果を検討しました。分析の結果、計数汚染度はNAS級とやや高い値でした。また、異常摩耗の早期発見パラメータであるフェログラフィーのIs値が高いの乗となっていました。摩耗粒子とフィルタ表面の異物を観察した結果、鉄錆、樹脂等が多く観察されたことから、汚染度が高くなっている原因は、採油の影響と考えられました。今回の採油は機器停止中に排油口から採油を実施しているため、これらの異物は、排油口配管内部に残留していた汚染物、或いは、コンクリートのハツリ作業で混入した異物が検出された可能性が高いと考えられました。汚染度が基準を超えた状態で運転した場合、潤滑部の摩耗速度は、清浄な潤滑状態より桁程度大きな切削摩耗に進展する事が容易に想定されます。したがって、この汚染度での運転は避けるべきと判断します。運転を行うには、油槽内を清浄な潤滑油等で清掃し、清浄な状態であることを確認することが大切です。但し、観察された摩耗粒子は、粒子濃度が高めになる箇所からの採油であるにもかかわらず、正常な潤滑状態下で発生した摩耗粒子が支配的であることから、対象設備の潤滑状態は正常な状態にあると判断します。一方、を示す粘度、水分、全酸価、IRの各データは良好の範囲にあることから、この油は継続使用可能と判断します。尚、上述しましたように、今回の採油は停止中の採油であるため、運転中の採油に比較して汚染度は高目に出ている可能性があります。次回採油のタイミングは、粒子の沈降の影響を極力抑え、油中粒子が均一な分散状態に近い状態で採油が実施できるように、対象設備の運転中、または停止直後に採油を実施されることを推奨します。
報告№108-0411 報告№110-00676 | 分析№108-02744 分析№110-003140 | 110-003140 | は、油の粘度変化率、油中のスラッジの発生量などを判断パラメータに、粘度、全酸価、IR、RBOTで評価します。分析の結果、油の粘性を示す粘度は、新油値の.mm/sに比較して粘度変化率が-％のmm/sとほぼ変化はなく、また油中のスラッジの発生量を示す全酸価は、新油値の.mgKOH/gに対して.mgKOH/gで減少しており、さらにはIRの結果でも油が劣化した場合に発生するカルボン酸の発生も確認されず、酸化防止剤の残存量を示すRBOTは、限界値minに比較して、十分に残量があるminであった。以上のように、の健全性を示す各パラメータは全て良好であり、潤滑油の劣化は確認されませんでした。尚、別紙RBOTの減少傾向から油の余寿命を求めた結果、本試料は直近の更油から起算して稼働日数が年月まで使用可能であることが分かります。油中の水分を計測した結果、水分は.ppmと新油と同等であり、継続使用可能な状態にあることが確認されました。潤滑油は継続使用可能な状態にあると判断します。
報告№109-09094 報告№110-00147 | 分析№109-000882 分析№110-000538 | 110-000538 | は良好と判断します。尚、RBOTがminと新油値のminに比較してmin減少していました。このまま継続使用した場合、この減少傾向から限界値に到達するのは、別紙図RBOTの減少傾向に示すように年月と推定されました。残りの継続使用期間は、約年であると予測されます。潤滑油は継続使用可能な状態にあると判断します。≪状態監視とパラメータ≫分析の目的および各分析のパラメータは以下の通りです。特性低下目的：油の分析結果から、や劣化傾向ならびに添加剤の消耗程度、残存寿命などを確認する。粘度JISK全酸価JISK赤外線吸収スペクトルJISK酸化安定度試験JISK汚染目的：油の分析結果から、砂塵あるいは水・異種油などによるや、異物混入の有無を確認する。水分JISK計数汚染度JISB重量汚染度JISB光学顕微鏡観察摩耗目的：油中の摩耗粒子を分析する事により、回転・摺動部の潤滑状態、摩耗劣化の程度、余寿命などを解析する。摩耗診断電子顕微鏡観察JISKX線マイクロアナリシス油中金属濃度）JISK≪分析結果≫特性低下粘度：良好粘度値mm/sの新油値mm/sに対する変化率は-.％であり、当社推奨の管理限界値±％以内に留まっています。全酸価：良好全酸価.mgKOH/gは新油値の.mgKOH/g以内にあることから問題は無いと判断します。赤外線吸収スペクトル：良好酸化安定度試験：良好酸化安定度試験の結果、数値minは当社推奨の管理限界値min以上に留まっており、現時点での使用は可能と判断します。汚染水分：良好水分値.ppmは当社推奨の管理限界値以内に留まっています。計数汚染度：今回は実施していません。重量汚染度：今回は実施していません。光学顕微鏡観察：今回は実施していません。摩耗摩耗診断電子顕微鏡観察・X線マイクロアナリシス：今回は実施していません。油中金属濃度：今回は実施していません。
報告№108-6501 報告№108-6501 | 分析№108-00039 分析№108-00039 | 108-00039 | お客様から提供のあった経緯に関する情報は以下の通りです。月日にスラストメタルの軸受温度が度まで上昇したため、発電機がトリップした。本トライボ診断の目的は、軸受の状態及び軸受の温度が上昇した原因を調査することを目的としました。今回の採油は、ドレンバルブから機器停止から日後に実施しているため、油中粒子が均一に分散している油循環中に比較し沈降の影響を受け、分析データが高濃度に出る可能性があると思われます。油の循環が停止して日経過した場合、油中粒子の沈降速度式からサイズ毎にどれだけ沈降するかを求めた結果、μmサイズの油中粒子はm沈降し、μmサイズでもcm沈降することが分ります。今回の分析対象設備は、潤滑油槽の油面高さがcm程度ですので、μmを超える大型の粒子は、採油の時点で油槽底部に沈降していると考えられます。今回の採油は、この影響を考慮してドレンバルブから採油を実施しました。潤滑油槽から採油した試料油を分析した結果、計数汚染度がNAS級と汚染されており、また重量汚染度もmg/mlと管理限界値を超えていました。SOAP／D-SOAPの結果では、鉄および錫が多く検出され、フェログラフィーによる摩耗粒子の観察結果から、油膜切れにより発生したシビア粒子、ホワイトメタル粒子、フレッティングにより発生した赤錆、高温・高圧下で発生するフリクションポリマ、外部から混入した鉄錆、砂、繊維状異物などが観察されました。これらの結果から、汚染の要因は、主軸と軸受メタル間の油膜切れや台金とペデスタル間で発生したフレッティングにより発生した摩耗粒子と外部から混入した異物によるものと考えられました。D-SOAPの結果で軸受メタルの主成分である錫がppm検出されており、油量リットルから摩耗量を計算した結果、摩耗体積は.cmとなります。仮に、今回温度が上昇したジャーナル軸受に摩耗が集中したと仮定すると計算により求めた摩耗深さは.μmとなりました。本計算結果は、前述の通り高濃度になっている可能性がある錫濃度を基に計算しているため、結果は大きな値側に偏りますが、この偏りを考慮したとしても、実際の下メタルは鏡面になっている部分が発生していると考えられます。仮に、計算により求めた摩耗深さ.μm程度の軸受摩耗が発生した場合、観察される摩耗粒子サイズはμmを超す大型のものとなります。しかし、今回観察されているのは、そのほとんどがμm以下で、想定される摩耗粒子のサイズと一致していないことから沈降の影響により採取できていない可能性が高いと思われました。この結果をもとに、定常運転中に軸受温度が突然上昇したメカニズムを以下のように推定しました。カーボナイズド現象に似た現象ラビリンスシール部は運転時には負圧となり外気を吸込む場合があり、そのため、ラビリンス部に汚染粒子が付着・堆積し、この現象が進行するとラビンスギャップがなくなり、主軸と接触して振動を誘発する可能性があり、その影響で発生した主軸とメタルとの接触により短時間で摩耗が進行し、軸受温度が上昇することがある。このような現象は、石炭火力発電所で見られるカーボナイズド現象と類似しており、石炭火力発電所ではμm前後の微粉炭が付着する現象として知られている。振動増大何らかの原因で主軸回転の振幅が増大し、その影響で局部的な油膜切れが定常的に発生し、軸受メタル表面が徐々に摩耗することでメタル摺動面に鏡面部が発生し、鏡面部になったことで油膜が薄くなり、さらにその油膜に摩耗粒子などの汚染粒子が介在して油膜切れを発生し、軸受温度の上昇につながった。外乱要因による振動増大水車ランナーとケーシングのギャップに流木などの異物が噛み込むなどの外的要因で主軸の振れ回りが発生し、その影響で発生した主軸とメタルとの接触により短時間で摩耗が進行し、軸受温度が上昇した。ラビリンス水車ケーシングと主軸スリープ間にあるラビリンスシールの固定が振動などによりゆるみ、主軸が振れ回り、その影響で発生した主軸とメタルとの接触により短時間で摩耗が進行し、軸受温度が上昇した。今後の対策は、現在充填されている油を継続して使用する場合は、前回報告書でも述べた通り当社製清浄分散剤TS－の投与と濾過が必要と判断します。また、更油を実施する場合でも、廃油実施前にTS－の投与と濾過を実施し、油槽や配管内部を清浄にし、さらに新油充填時にも濾過を実施することを推奨します。
報告№109-09136 報告№114-00007 | 分析№109-001160 分析№114-000019 | 114-000019 | 潤滑油は継続使用可能な状態にあると判断します。油清浄器入口と出口から採油今回は油清浄器出側の汚染状況が不明であるため、油清浄器の性能を評価できず、本来の摩耗発生状況を推定することが出来ませんでした。油清浄器が設置されている場合、摩耗粒子の一部が除去されるため、異常な摩耗が発生していても見落としてしまう可能性があります。次回からは油清浄器入側と出側から採取した試料油を分析し、油清浄器の減少率を求め、油清浄器が設置されていなかった場合の汚染度を推算することで、本来の摩耗発生状況を推定、評価することを推奨します。異常摩耗の早期発見のパラメータであるIs値は、.採油の-レベルから-レベルに上昇しているものの、正常です。また、異常摩耗の兆候を示す摩耗粒子が顕著に観察されなかったことから、は良好と判断します。計数汚染度は、.採油のNAS級からNAS級にランク上昇しているものの、当社推奨の管理限界値以下であり良好です。重量汚染度は.mg/mlから.mg/mlに減少し、良好です。粘度、水分、酸価、RBOTの各データは良好でした。尚、補給によりRBOTが前回に比較してmin増加していますので、今後は今回のRBOT値によりデータ管理を行います。
報告№109-09136 報告№113-00124 | 分析№109-001160 分析№113-000478 | 113-000478 | 減速機は継続使用可能な状態にあると判断します。但し、油中の汚染度が高く、今後も摩耗の進行を傾向監視するため、以下の対策を推奨します。濾過および更油油中の汚染度が高いことから、観察された摩耗粒子や異物等がギヤ歯面や軸受軌道面に噛み込み摩耗が進行することが懸念されるため、濾過および更油を推奨します。定期的な分析疲労摩耗および凝着摩耗の進行を監視するため、定期的に分析を実施し、分析データによる摩耗の進行状況を確認することを推奨します。はフェログラフィーおよびSOAP／D-SOAPの結果から総合的に判断した結果、継続使用は可能ですが、今後の機器の機能を確認するためにも傾向管理が有用と考えますフェログラフィー【定量分析：Is値】Is値は異常摩耗の早期発見パラメータのつで、摩耗粒子を定量化するために用います。今回のIs値はの乗と低い値でした。フェログラフィー【定性分析：摩耗粒子および摩耗形態観察】分析結果から観察された代表的な粒子は、以下の通りでした。疲労摩耗粒子・繰返し応力を受けて発生。黒錆・潤滑状態がやや厳しい凝着摩耗により発生。金属接触が厳しく、且つ、高い摩擦熱が発生していると考えられます。Iカップリング発光分光分析【SOAP／D-SOAP】検出された金属元素から発生箇所を推定すると、以下の通りでした。鉄、錫・ギヤ、軸受等リン・添加剤カルシウム、ナトリウム・外部混入異物計数汚染度は、NAS級以上と当社推奨の管理限界値を超えていました。フィルタ表面の異物観察で鉄錆、砂等が観察されたことから、汚染度が高い要因は、摩耗と外部混入異物の影響と思われます。
|  | 114-001130 | システム油のD-SOAPを実施した結果、メタルの主成分となる金属成分は確認されませんでした。ディーゼルエンジンのメタルは、別紙コンロッドメタル・クランクメタルの摩耗に示すように、一般的にホワイトメタル層、ニッケル層、銅と鉛の合金であるケルメット層の順に積層構造になっています。ホワイトメタル層の一部が摩耗により消失した場合、下のニッケル層が摩耗し、潤滑油からニッケル成分が検出されることになりますが、その場合、ホワイトメタル層に比較してニッケル層は薄いことから、ニッケル濃度よりも錫濃度のほうが高濃度となることが予想されます。分析結果ではニッケル濃度ppmに対し、ホワイトメタルの主成分である錫の濃度が前回実施したSOAPでppm、今回のD-SOAPで.と低濃度であることから、メタルは継続使用可能な状態であり、ニッケルはメタル以外から発生したものと推定されます。また、燃料油のSOAPを実施した結果、ニッケル成分は確認されなかったことから、前回システム油から検出されたニッケルは燃料油の混入によるものではないと考えられます。メタル以外のニッケルを使用した箇所の溶出・摩耗が懸念されます。発生箇所がニッケルメッキされた部品であった場合、耐食性が低下して腐食に進展することが懸念されるため、傾向監視をすることが有用です。また、充填した新油の製造工程の段階でニッケルが混入していた可能性も考えられるため、充填した新油がある場合は、新油の分析を実施することを推奨します。
報告№109-09136 報告№112-00091 | 分析№109-001160 分析№112-000300 | 112-000300 | 潤滑油は継続使用可能な状態にあると判断します。粘度、全酸価、IR、RBOTの各データは良好でした。油の余寿命は、使用油の使用期間または使用時間が不明であったため、ご依頼の油の余寿命に関する検討は行えませんでした。ただし、分析の結果で新油値がminであったことから、使用期間を仮にヶ月間と仮定すれば余寿命は十二分にあると言えます。可能であれば、使用期間、あるいは使用時間の情報をご提供下さい。水分は良好でした。
報告№109-09136 報告№112-00269 | 分析№109-001160 分析№112-001085 | 112-001085 | 潤滑油は継続使用可能な状態にあると判断します。油中金属濃度Iカップリング発光分光分析【SOAP／D－SOAP】検出された金属元素から発生箇所を推定すると、以下の通りでした。鉄、ニッケル、錫、亜鉛・シリンダ内壁・ポンプ内部等リン・添加剤ナトリウム・外部混入異物このうち、機械部品が摩耗したと思われる元素はのグループです。前回に比較して計数汚染度はNAS級からNAS級にランク低下し、重量汚染度は.mg/mlから.mg/mlに増加しているものの、共に当社推奨の管理限界値以下にあり、良好でした。．IRは良好でした。
報告№106-6102 報告№106-0508 | 分析№106-02223 分析№106-02926 | 106-02926 | 分析の結果、摩耗粒子形態観察で金属接触が厳しい場合に発生するシビア粒子が多く観察されたことから、軸受摺動面では潤滑状態が厳しいことが確認できました。直ちに異常ではないものの、今後更に摩耗が進行することが懸念されるため、ヶ月後に再度分析を実施し、摩耗の進行状況を確認されることを推奨します。これらのことは、異常摩耗の早期発見パラメータであるフェログラフィーのIs値はと良好の範囲にあるものの、摩耗粒子形態観察の結果、金属接触が厳しい場合に発生するシビア粒子が多く観察されたことD－SOAPの結果、錫が検出されたこと以上のことから判断しました。尚、軸受の使用限界を推定するため、軸受の直径及び幅、油量、回転数、軸受メタルの種類をお知らせ下さい。
報告№107-0366 報告№109-09452 | 分析№107-01900 分析№109-002827 | 109-002827 | 濾過後の試料油を分析した結果、計数汚染度がNAS級と、濾過前のNAS級に対してランク増加していました。計数汚染度が前回に比較してランク増加していますが、濾過前がNAS級、濾過後がNAS級と、いずれも清浄なレベルにあり、継続使用可能な状態にあると判断します。
報告№105-0266 | 分析№105-01741 | 105-01741 | 濾過前の試料油を分析した結果、計数汚染度が前回NAS級から、今回NAS級に約年ヶ月でランク上昇しました。摩耗粒子形態観察及びフィルタ写真の結果、鉄錆等が観察されているため、汚染度が上昇した要因は、外部から混入したと思われる異物によるものと考えられます。但し、潤滑異常の早期発見パラメータである摩耗過酷度を示すIs値がと非常に良好の範囲にあることから、潤滑状態は良好な状態にあると判断します。
報告№108-6005 報告№108-0047 | 分析№108-00106 分析№108-00252 | 108-00252 | 、汚染度、軸受の潤滑状態を確認する。今回の採油は、対象設備の停止中に排油口から実施しているため、油循環中に採油した場合に比較し、油中粒子の沈降の影響を受け、分析データが高濃度に出る可能性があります。今回の分析は以上のことを踏まえて結果を検討しました。分析の結果、摩耗粒子の形態観察で局部的に高圧・高温となる場合に発生するフリクションポリマが多く観察されたことから、軸受摺動面では面圧の高い箇所があることが分かりました。今後、油劣化の進行が懸念されるため、運転再開後ヶ月以内に再度分析を実施し、油の劣化状況を確認することを推奨します。一方、を示す粘度、水分、全酸価、IRの各データは良好の範囲にあることから、この油は継続使用可能と判断します。尚、上述しましたように、今回の採油は停止中の採油であるため、運転中の採油に比較して汚染度は高目に出ている可能性があります。次回採油のタイミングは、粒子の沈降の影響を極力抑え、油中粒子が均一な分散状態に近い状態で採油が実施できるように、対象設備の運転中、または停止直後に採油を実施されることを推奨します。
報告№109-09136 報告№112-00435 | 分析№109-001160 分析№112-001866 | 112-001866 | 潤滑油および軸受は継続使用可能な状態にあると判断します。但し、今後も摩耗の進行を傾向監視するため、以下の対策を推奨します。定期的な分析今後懸念される保持器の摩耗およびフレッティング摩耗の進行を監視するため、定期的に分析を実施することを推奨します。最適な採油方法本試料油は、機器停止中にドレンプラグから採油されているため、分析データが高濃度に出ていると推定されます。正確なデータによる診断を行うためにも、今後の採油は、極力運転中もしくは停止直後の油槽中層部から実施されることを推奨します。はフェログラフィーおよびSOAP／D-SOAPの結果から総合的に判断した結果、やや厳しい状態にあると考えられます。フェログラフィー【定量分析：Is値】Is値は異常摩耗の早期発見パラメータのつで、摩耗粒子を定量化するために用います。今回のIs値はの乗と高い値でした。フェログラフィー【定性分析：摩耗粒子および摩耗形態観察】分析結果から比較的多く観察された粒子は、以下の通りでした。正常な摩耗粒子・潤滑状態が正常なマイルド摩耗により発生。銅系シビア粒子・潤滑状態がやや厳しい凝着摩耗により発生。金属潤滑部が局部的に油膜切れを起していると考えられます。赤錆・フレッティングにより発生。観察された摩耗粒子の中でも銅系シビア粒子、赤錆は、注意が必要です。銅を使用した箇所は、転がり軸受の保持器であると思われます。今後、保持器の摩耗が進行することで転動体とのギャップが大きくなると共に振動が増大し、摩耗の進行につながることが懸念されます。フレッティングは、・軸と転がり軸受の内輪内面・軸受箱と転がり軸受の外輪外面・転がり軸受の軌道輪と転動体の箇所で発生する可能性があります。フレッティング粒子は酸化して硬いため、軸受軌道面やギヤ歯面に噛み込んだ場合はその傷が疲労剥離の起点となり、疲労摩耗へと進展することが想定されます。Iカップリング発光分光分析【SOAP／D-SOAP】検出された金属元素から発生箇所を推定すると、以下の通りでした。鉄、銅、錫、亜鉛・軸受等リン・添加剤カルシウム、バリウム、ケイ素、ナトリウム・外部混入異物計数汚染度はNAS級以上と当社推奨の管理限界値を超えていました。フィルタ表面の異物観察で銅合金、鉄錆、砂等が観察されたことから、汚染度が高い要因は、摩耗と外部混入異物の影響と思われます。粘度、酸価、IRの各データは良好でした。水分がppmと新油に比較して高い値でした。使用油であるシンテッソHTは、グリコールベースの合成ギヤオイルであるため、水分を吸収しやすい特性があります。今後は、水分濃度の増加に注意が必要です。
報告№103-0218 報告№103-0218 | 分析№103-02142 分析№103-02142 | 103-02142 | 分析の結果、潤滑油としての性状は良好です。機器の潤滑状態－減少率本試料油は、油清浄器が設置されている油槽であるため、油中の粒子が除去されていますので、診断は油清浄器による減少率を考慮して潤滑状態を解析する必要があります。今回の解析は、別添資料油中摩耗粒子の平衡濃度に示すように十分に濾過時間が経過し、油中粒子が飽和状態になっていると仮定しています。油清浄器による油中の摩耗粒子の減少率は油清浄器の入口と出口の汚染度を評価し、その結果から求めますが、今回は油清浄器の出口から採取した試料がありませんので、減少率を、ご提供いただいた油清浄器の機器情報から濾過率.として解析を行います。尚、濾過率を考慮した減少率は油清浄器の吐出量と総油量との比から換算します。本機の油清浄器の吐出量は毎時L、設備油量はLですので減少率は.となります。－平衡濃度油清浄器により時間で％の粒子が減少するとした場合、油がパスして増加する粒子数は、今回計数汚染度の～μmレンジですと個/mlの％の個/mlとなります。更に、この発生粒子数から平衡濃度を計算します。平衡濃度は下式により求めます。平衡濃度＝発生粒子数／減少率・式油清浄器が設置されていない場合の減少率を.とすると平衡濃度は個/mlとなります。このことから分かるように、本試料油中の汚染度は、油清浄器が設置されていることでNAS級と清浄になっていますが、油濾過機がないと仮定した場合、計算により求めたように～μmレンジの汚染度はNAS級の汚染状態になる可能性を示唆するものととらえる事が出来ます。他のレンジを同様に計算すると以下のようになり、NAS級となります。 前回 今回 ～ ～ ～ ～ 以上 等級 級 級 油清浄器が想定どおりの性能を発揮できていたとすると、その油清浄器がなかったとした場合、以上のとおりNAS級となり、前回のNAS級に比較してランク改善されていました。－今後の管理方法について採油時間前にL補給を実施しているため、この影響により油中粒子数が減少していると考えられますので、この影響を考慮して、ヶ月以上経過した時点で再度分析を実施し、粒子数の変化を確認されることを推奨します。また、濾過効率を仮定しているため、油清浄器出口からの採油を同時に実施されることを併せて推奨します。
報告№109-09136 報告№113-00623 | 分析№109-001160 分析№113-002667 | 113-002667 | 潤滑、汚染状態は良好の範囲にあることから、現在のところ、潤滑油は継続使用可能な状態にあると考えられます。潤滑油の余寿命を求めた結果、年月まで使用可能と推定されました。前回の更油日が年月であることから、更油日から起算すると、潤滑油は約年ヶ月使用可能と推定されます。尚、減速機は継続使用可能な状態にあると判断します。但し、今後の摩耗推移を確認するためにも傾向監視を継続することが有効です。定期的な分析今後の凝着摩耗、疲労摩耗の推移を監視するため、定期的な分析実施を推奨します。異常摩耗の早期発見のパラメータであるIs値は、前回のレベルからレベルに低下し、正常です。但し、潤滑部の摩耗が認められたため、定期的に潤滑油分析を実施し、摩耗推移を監視することが有用と考えます。フェログラフィーで観察された代表的な粒子は、以下の通りです。正常な摩耗粒子・潤滑状態が正常なマイルド摩耗により発生。シビア粒子・潤滑状態がやや厳しい凝着摩耗により発生。極微小領域で油膜切れが発生したことを示します。疲労摩耗粒子・繰返し応力による金属疲労で発生。大型化するとフレーキングの発生が懸念されます。シビア粒子は、摩擦面が将来的に異常摩耗へ進展する可能性を示唆しているため、傾向監視が有用と思われます。詳細は、別紙傾向監視が必要な摩耗粒子をご覧ください。計数汚染度は前回のNAS級から等級に変化はなく、当社推奨の管理限界値以下であり良好です。粘度、水分、酸価、IRの各データは良好です。本試料油の添加剤は、一般に、タービン油に比較して極圧添加剤や摩耗防止剤などの濃度が高く、この影響でRBOT試験の結果が変動する傾向があります。そのため、タービン油と同等の精度でギヤ油を評価するには、RBOTの結果に加え、粘度、酸価、IRなどのデータに基づき総合的に判断することが必要です。粘度、酸価、IRが良好の範囲にあり、RBOTはminと当社推奨の管理限界値以上にあることから、RBOTは良好と判断します。尚、別紙RBOTの減少傾向から油の余寿命を求めた結果、対象の潤滑油は年月まで使用可能であると推定されました。
報告№107-4543 報告№107-4543 | 分析№107-02132 分析№107-02133 | 107-02133 | トライボ診断の結果、全てのデータが良好であることから、この油は継続使用可能と判断します。は良好と判断します。粘度は良好。粘度は.mm/sと新油値mm/sに比較して、粘度変化率は-％で、当社推奨の管理限界値である±％以内にあり、良好と判断します。粘度はmm/sでした。粘度はmm/sでした。粘度指数はでした。粘度指数はでした。水分は良好。水分はppmと当社推奨の管理限界値の以下であり、良好と判断します。全酸価は良好。全酸価はmgKOH/gと新油値mgKOH/g以内であり、良好と判断します。
報告№107-4530 報告№107-0378 | 分析№107-01164 分析№107-01965 | 107-01965 | バウザー内の濾布を取り出し、絞った油が黒化していた。黒化した油の主成分を確認する。本試料油が黒化する原因は以下のつが考えられます。摩耗粒子が濾布に捕捉された外部から混入した汚染物が濾布に捕捉された油が劣化して変色したこれらの推定される原因を分析結果から確認しました。その結果、原因またはの可能性が考えられました。観察された粒子からは、鉛が最も多く検出され、中には鉛と鉄を含む粒子も比較的多く確認されました。この鉛は、構造図面や使用材料等の情報がないため、内部発生なのか、外部混入なのか、また、発生メカニズムについても検討できませんでした。鉛を多く含む材料としてすべり軸受や鉛パッキンなどが想像されます。これらの部位が摩耗している場合、鉛が検出されます。しかし、すべり軸受の材料には鉛以外に錫やアンチモンも含まれています。今回、これらの元素が検出されていないため、軸受の摩耗により鉛が検出されたとは考え難いと思われます。これらのことは、摩耗粒子形態観察の結果、鉛および鉄を含む粒子が多く観察されたことSOAP／D－SOAPで鉄、鉛が多く検出されたことIRの結果、油の劣化が確認されなかったこと以上のことから判断しました。尚、本サンプルは、濾布に含まれる油を絞って採取しているため、本分析データが全体を代表するものとではなく、濃度から摩耗量を求めることはできません。
報告№104-4011 | 分析№104-00592 | 104-00592 | 分析の結果、を示す粘度、水分、全酸価、IR、を示す計数汚染度、重量汚染度の各データは良好であることから、この油は継続使用可能と判断します。一方、は、SOAP／D-SOAP、フェログラフィーの結果から異常なデータが認められず、全てのデータが正常な範囲であることからは正常であると判断しました。汚染度や摩耗状態は、今回はデータには異常が認められないものの、本試料油の系統内にはμmのフィルタが設置されているため、仮に潤滑状態が異常になった場合に発生するμm前後の大型摩耗粒子は発生していたとしてもフィルタに捕捉されると考えられます。このようなケースでは、使用されている油量、系内を循環している油の流量を知り、又、フィルタの通過直前と直後から採取した油の汚染度の差からフィルタの濾過効率を確認し、その結果から実際の摩耗状態を推定する方法があります。又、フィルタに捕捉された摩耗粒子を直接分析し、摩耗状態を診断する方法もありますので、使用後のフィルタ提供もご検討下さい。
報告№108-5026 報告№108-5026 | 分析№108-00873 分析№108-00873 | 108-00873 | トライボ診断の結果、泡立ち試験を除く項目は良好でした。泡立ち試験の結果は、-と新油値の-に比較して高い値でした。消泡性能が低下していることが確認されたことから、今後の使用時間によっては、油の酸化劣化が進行したり、ギヤ歯面およびベアリング軌道面で油膜切れが発生したりする場合があるため、消泡剤の添加による消泡性能の改善が必要になると思われます。一方、摩耗粒子の形態観察でμm以下の小さな摩耗粒子が観察され、潤滑状態指数はのマイナス乗と濾過設備のない機器であれば正常な潤滑状態にあると判断できる状況でした。但し、ギヤボックスの油系統にはインラインフィルタとオフラインフィルタがあり、μmサイズ以上の粒子の大部分は捕捉され、異常な摩耗状態が発生したとしても正常な潤滑状態にあると誤認してしまう可能性があります。フィルタの捕捉の影響による誤認を避けるため、今後の診断に当たっては、これまでの採油箇所に加え、インラインフィルタやオフラインフィルタの捕捉物も分析し、その結果から潤滑状態を評価することを推奨します。尚、フィルタ捕捉物の分析を実施する際には、フィルタ流量、フィルタ使用時間などの追加情報が必要です。是非ご提供下さい。泡立ち試験の結果、消泡性能が低下していることが確認されました。粘度は良好。粘度はmm/sと新油値mm/sに比較して、粘度変化率は-.％で、当社推奨の管理限界値である±％以内にあり、良好と判断する。粘度はmm/sでした。粘度はmm/sでした。粘度指数はでした。粘度指数はでした。泡立ち試験は-でした。泡立ち試験は-と新油に比較して高い値でした。消泡性能が低下していることが確認されました。水分は良好。水分は.ppmと当社推奨の管理限界値の以下であり、良好と判断します。全酸価は良好。全酸価は.mgKOH/gと新油値.mgKOH/g以内であり、良好と判断します。機器の潤滑状態精密な濾過設備がない機器であれば、潤滑状態指数は正常の範囲にあると判断します。潤滑状態指数は正常の範囲にあると判断します。異常摩耗の早期発見パラメータである潤滑状態指数がのマイナス乗と、精密な濾過設備がない機器であれば、潤滑状態指数は正常の範囲にあると判断します。
報告№109-09136 報告№111-00351 | 分析№109-001160 分析№111-001604 | 111-001604 | 水分濃度が非常に高く、この影響で転がり軸受やギヤに腐食による損傷が発生することが懸念されるため、早急な対応が必要と判断します。現在のところ、減速機は継続使用可能な状態にあると判断します。但し、切削摩耗や凝着摩耗の進行が懸念されるため、以下の対策を推奨します。水分除去採油がドレンから行われたため、油槽内底部に溜まっていた水分を検出したと思われますが、水分の影響で減速機内に錆が発生し、その影響で摩耗が発生することが懸念されます。念のため、採油時に十分に排油を行い再分析して水分濃度を確認するか、或いは更油による水分除去を推奨します。定期的な分析切削摩耗や凝着摩耗の進行を監視するため、定期的に分析を実施し、摩耗の進行状況を確認することを推奨します。バックラッシによる評価トライボ診断では、バックラッシの増加量を分析結果から計算できますので、構造が確認できる図面、ギヤの形式、歯形、モジュール、歯数、歯幅、油入替後の稼働時間ならびに分解点検後の稼働時間をお知らせ下さい。計算結果をご報告いたします。Iカップリング発光分光分析供試のギヤ油を分析した結果、検出された金属元素は、SOAPの結果表に示すように、鉄、鉛、銅、錫、リン、亜鉛、カルシウム、アルミニウム、ケイ素、ナトリウム、ホウ素が検出されました。これらの検出された金属元素から発生箇所を推定すると鉄、鉛、銅、錫・ギヤ・軸受等リン・オイル添加剤亜鉛、カルシウム、アルミニウム、ケイ素、ナトリウム、ホウ素、・外部混入異物であると思われます。このうち、機械部品が摩耗したと思われる元素はのグループです。フェログラフィー異常摩耗の早期発見パラメータとして摩耗粒子を定量化して評価するフェログラフィーのIs値は、潤滑状態が正常なの乗でした。摩耗粒子の形態で比較的多く観察された粒子は、潤滑状態が正常な場合に発生する摩耗粒子、異物の噛み込みなどで発生する切削粒子、金属潤滑部が局部的に油膜切れを起して発生する鉄系および銅系シビア粒子、外部から混入したと思われる鉄錆、樹脂等でした。このような摩耗粒子が観察された場合には、潤滑部では正常なマイルド摩耗、異物による切削摩耗と潤滑状態がやや厳しい凝着摩耗であることが分かります。減速機で切削摩耗が発生した場合、減速機内部で使用されている転がり軸受が切削摩耗により生じた軌道面の損傷が起点となって寿命が分の程度に低下することがあることから、切削摩耗には十分注意する必要があります。切削摩耗の発生原因となる混入異物が残留している場合、この異物により切削摩耗が継続して発生する可能性があります。銅を使用した箇所は、転がり軸受の保持器であると思われます。今後保持器の摩耗が進行することで転動体とのギャップが大きくなると共に振動が増大し、摩耗の進行につながることが懸念されます。水分はppmと当社推奨の管理限界値を超えていました。今後、水分の影響で減速機内に錆が発生し、その影響で摩耗が発生する懸念があります。計数汚染度計数汚染度は当社推奨の管理限界値を超えていました。フェログラフィーの結果から汚染度が高い要因は、摩耗と外部混入異物の影響と思われます。粘度、全酸価、IR、RBOTの各データは良好でした。尚、RBOTは、新油値に比較して変化はなく減少傾向は確認されませんでした。このことから、酸化防止剤の消耗は確認されず、この油は継続使用可能な状態にあると判断できました。本試料油の添加剤は、一般に、タービン油に比較して極圧添加剤や摩耗防止剤などの濃度が高く、この影響でRBOT試験の結果が変動する傾向があります。そのため、ギヤ油の余寿命の評価をタービン油と同等の精度で得るには、RBOTの結果に加え、粘度、水分、全酸価、IRなどのデータを総合的に判断することが必要です。
報告№109-09536 報告№109-09536 | 分析№109-003322 分析№109-003322 | 109-003322 | を示す粘度、水分、全酸価の各データは良好でした。泡立ち試験の結果は、-と新油値が-であるのに比較して高い値となっていたことから消泡性能が低下していることが分かりました。潤滑状態の異常の早期発見パラメータである潤滑状態指数は、のマイナス乗と濾過設備のない機器であれば正常な潤滑状態にあると判断できます。・消泡性能の低下消泡性の性能が低下していることが確認されたことから、今後の使用状況によっては油の酸化劣化が進行したり、ギヤ歯面およびベアリング軌道面で油膜切れが発生したりする場合があるため、消泡剤の添加による消泡性能の改善など何らかの対応が必要になると思われます。・潤滑状態濾過設備のない機器であれば正常な潤滑状態にあると判断できますが、当該機の潤滑系にはフィルタが設置されているため、別紙インライン・オフラインフィルタの影響に示すとおり、潤滑状態が異常となり大型の摩耗粒子が発生したとしても、粒子の大部分が捕捉されてしまい正常な潤滑状態にあると誤認してしまう可能性があります。このようなフィルタの影響を考慮に入れたLCインデックスは、摩耗がやや厳しい状態に分類されるの乗領域となりました。潤滑状態指数は、前回のの乗から乗に桁減少していることから、運転状態が前回と大きな差がなければ、摩耗が安定している状態にあったものと思われます。結論消泡性能の低下が確認されたものの、潤滑油、ギヤおよび転がり軸受は、継続使用可能な状態にあると思われます。現在のところ摩耗は安定した状態にあると思われますが、運転条件によっては摩耗の進行が速まる場合も想定されるため、今後は潤滑油の分析に加えてフィルタ付着物の分析を実施し、異常な摩耗状態発生の有無を精密に確認することを推奨します。消泡性能の改善は、添加する消泡剤の効果をテストにより確認する必要がありますので、必要な場合は当社営業担当者までお知らせ下さい。泡立ち試験の結果、消泡性能が低下していることが確認されました。粘度粘度はmm/sと新油値mm/sに比較して、粘度変化率は+.％で、当社推奨の管理限界値である±％以内にあり、良好と判断します。粘度粘度はmm/sでした。粘度指数粘度指数はでした。泡立ち試験泡立ち試験は-と新油に比較して高い値でした。水分はppmと当社推奨の管理限界値の以下であり、良好と判断します。全酸価全酸価は.mgKOH/gと新油値.mgKOH/gに比較して高いものの、IRの結果で油劣化の兆候を示すカルボン酸の吸収が確認されていないことから、良好と判断します。機器の潤滑状態精密な濾過設備がない機器であれば、潤滑状態指数は正常の範囲にあると判断します。潤滑状態指数異常摩耗の早期発見パラメータである潤滑状態指数がのマイナス乗と精密な濾過設備がない機器であれば、潤滑状態指数は正常の範囲にあると判断します。
報告№109-09136 報告№111-00619 | 分析№109-001160 分析№111-002921 | 111-002921 | 潤滑油は継続使用可能な状態にあると判断します。但し、別紙酸化安定度の減少傾向から油の余寿命を求めた結果、本試料は直近の更油から起算して限界値到達予測日が年月であると推定されました。酸化防止剤は減少し、基油の劣化が進行している可能性がありますので、以下の対策を推奨します。更油酸化防止剤は減少し、基油の劣化が進行している可能性があることから、更油を推奨します。粘度、酸価、有機物・有機化合物、酸化安定度の各データは良好でした。尚、別紙酸化安定度の減少傾向から油の余寿命を求めた結果、本試料は直近の更油から起算して限界値到達予測日が年月であると推定されました。酸化防止剤は減少し、基油の劣化が進行している可能性があります。水分は良好でした。
報告№109-09136 | 分析№109-001160 | 113-002698 | 潤滑油は汚染度が高い値でした。～μmサイズの粒子数が多いことから潤滑油に添加されているモリブデンの影響で高い値となっている可能性が考えられますが、念のため汚染度の増加傾向を監視することが有効です。減速機減速機は継続使用可能な状態にあると判断します。但し、今後の摩耗推移を確認するためにも傾向監視を継続することが有効です。定期的な分析今後の切削摩耗、疲労摩耗の推移を監視するため、定期的な分析実施を推奨します。異常摩耗の早期発見のパラメータであるIs値はレベルと正常です。但し、潤滑部の摩耗が認められたため、定期的に潤滑油分析を実施し、摩耗推移を監視することが有用と考えます。正常な摩耗粒子・潤滑状態が正常なマイルド摩耗により発生。切削粒子・異物や金属表面の微小突起による切削摩耗により発生。疲労摩耗粒子・繰返し応力による金属疲労で発生。大型化するとフレーキングやスポーリングの発生が懸念されます。切削粒子は、摩擦面が将来的に異常摩耗へ進展する可能性を示唆しているため、傾向監視が有用と思われます。詳細は、別紙傾向監視が必要な摩耗粒子をご覧ください。平歯車のバックラッシご提供いただいた減速機に関する情報から、平歯車の組み合わせの段変速機構であることが分かりました。この歯車の構成から接触点は合計で箇所となります。ギヤのバックラッシの増加量を求めました。その結果、接触点で平均的に摩耗が発生していたと仮定した場合、バックラッシの増加量は分解点検から時間で.μmと推定されました。バックラッシ増加量の上限値は、歯車の情報から約.μmと推定され、この値に比較して十分に小さい値でした。ウォームギヤの摩耗量ご提供いただいた油量とウォームホイールの仕様から、ウォームホイール歯面の平均的な摩耗深さを銅濃度から計算した結果、分解点検から時間で.μmと推定されました。この値はウォームホイールの枚の歯面のピッチ円周にmm幅で均等に摩耗したことを想定して求めていますが、摩耗深さは、すなわちギヤのバックラッシの増量を示すこととなり、メーカが規定するバックラッシ許容値と照合することでウォーム減速機のメンテナンス時期を検討する材料にもできます。水分は良好です。計数汚染度計数汚染度はNAS級と当社推奨の管理限界値に到達していました。～μmサイズの粒子数が多いことから潤滑油に添加されているモリブデンの影響で高い値となっている可能性が考えられますが、念のため汚染度の増加傾向を監視することが有効です。潤滑油の劣化状態粘度、酸価、IRの各データは良好です。
報告№107-4543 報告№107-6562 | 分析№107-02132 分析№107-02271 | 107-02271 | トライボ診断の結果、粘度を除く項目は良好でした。粘度は、新油値のmm/sに比較し変化率が-％のmm/sとなっており、当社推奨の管理限界値である±％を超えていました。IRの結果、異種油の混入や劣化の進行が確認されなかったことから、粘度の低下は、潤滑油の製造ロットによる差異、または、潤滑油の分子がせん断作用を受け粘度が低下したことなどが考えられます。現在のところ、本試料油は継続使用可能な状態にありますが、定期的に分析を実施し、粘度の低下および油の劣化の進行状況を確認することを推奨します。尚、補充用として○○WFに保管している新油がありましたら、ml程度ご提供下さい。新油の粘度をチェックいたします。粘度が当社推奨の管理限界値を超えていました。粘度は当社推奨の管理限界値を超えていました。粘度はmm/sと新油値mm/sに比較して、粘度変化率は-％で、当社推奨の管理限界値である±％を超えていました。粘度はmm/sでした。粘度はmm/sでした。粘度指数はでした。粘度指数はでした。水分は良好。水分は.ppmと当社推奨の管理限界値の以下であり、良好と判断します。全酸価は良好。全酸価は.mgKOH/gと新油値.mgKOH/gに比較して高いものの、IRの結果で、新油との差異は確認されず、且つ、劣化の兆候も確認されなかったことから、良好と判断します。
報告№109-09136 | 分析№109-001160 | 113-002273 | 異常摩耗の早期発見のパラメータであるIs値はレベルと正常でした。また、異常摩耗の兆候を示す摩耗粒子が顕著に観察されなかったことから、は良好と判断します。計数汚染度、重量汚染度は共に良好です。．粘度、水分、酸価、IRの各データは良好です。
報告№109-09136 報告№110-00489 | 分析№109-001160 分析№110-002227 | 110-002227 | 計数汚染度、重量汚染度は共に良好でした。油槽底部から採油を実施しているにもかかわらず、汚染度がNAS級と清浄でした。運転中の攪拌された状態で採油を実施した場合、今回よりも汚染度が低い等級であると推定されます。粘度、水分、全酸価、IRは良好でした。機器停止中に油槽底部から採取されているにもかかわらず、データが良好であることから、潤滑油は継続使用可能な状態にあると判断します。なお、本試料油は、機器停止中にマンホール底部からポンプを使用して採油されています。機器が停止している状態では、別紙油粒子の沈降の影響に示すように油槽内で撹拌がなくなり固形物が沈降するため、油中汚染度は高くなると推定されます。今後の採油は、極力運転中もしくは停止直後の油槽中層部から実施されることを推奨します。
報告№109-09136 報告№112-00212 | 分析№109-001160 分析№112-000872 | 112-000872 | 分析の結果、グリースは劣化していないことが分かりました。グリース中の金属分析ではベアリングと保持器の材質である、鉄が高濃度で検出され、さらにボールネジ軌道面では局部的に疲労剥離が発生していると推定されます。フェログラフィー摩耗粒子および摩耗形態摩耗粒子で比較的多く観察された粒子および潤滑部で発生している摩耗形態は、潤滑状態が正常な場合に発生する摩耗粒子・マイルド摩耗繰返し応力を受けて発生する疲労摩耗粒子・疲労摩耗でした。潤滑状態摩耗粒子の観察結果から総合的に判断した結果、～μmサイズの疲労摩耗粒子が支配的ではあることから、軌道面では疲労摩耗が進展し、局部的にμm程度の凹み、いわゆるマイクロディンプルが発生していると推定され、潤滑状態がやや厳しい箇所があると判断します。グリースの物理的性状IRは良好でした。尚、ちょう度、滴点、酸価はグリース名が不明であるため、判定することは出来ませんでした。
報告№104-0180 | 分析№104-01340 | 104-01340 | 分析の結果、軸受メタルとオイルリングの摩耗が確認されました。今後、オイルリングの動きが悪く、油の供給量が減少し、油膜切れが発生する可能性がありますので、オイルリングの動作状況を確認されると共に、～ヶ月以内に再分析を実施し、摩耗の進行状況を確認されることを推奨します。これらのことは、異常摩耗の早期発見パラメータであるフェログラフィーのIs値は、の乗とやや高く、摩耗粒子形態観察の結果、金属接触が厳しい場合に発生するシビア粒子、銅合金、ホワイトメタルが多く観察されたことSOAPの結果、オイルリングの主成分である銅がppm、D－SOAPの結果、オイルリングの主成分である銅がppm、メタルの主成分である錫が.ppm検出されたこと以上のことから判断しました。尚、軸受の使用限界を推定するため、軸受の直径及び幅、油量、回転数、軸受メタルの種類をお知らせ下さい。
報告№109-09136 報告№110-00128 | 分析№109-001160 分析№110-000476 | 110-000476 | ・摩耗状態潤滑油中からはSOAPで鉛、錫、D－SOAPで鉄、鉛、銅、錫が検出されました。検出されたこれらの金属は、粒子観察の結果から厳しい金属接触により発生するシビア粒子とフレッティングにより発生する赤錆でした。これらのことから、凝着摩耗とフレッティング摩耗が混在していることが分かりました。本軸受は、異常摩耗の早期発見パラメータであるフェログラフィーのIs値がの乗と良好の範囲にあるものの、軸受メタルの主成分である錫が検出されたことから、潤滑状態はやや厳しい状態移行しつつあると思われます。フレッティングの発生要因は、鉄系材料が接合されたり、勘合されたりする部分から発生します。フレッティングによる赤錆が少量発生しても直ちに異常ではありませんが、場合によっては、発生した赤錆が軸受摺動面に噛み込み、摩耗を進行させる場合があります。・汚染度計数汚染度、重量汚染度共に良好でした。・IR、RBOTの各データは良好でした。潤滑油および軸受は継続使用可能な状態にあるものの、以下の対策が必要です。○○の号機および号機では、平成年に軸受台金とペデスタルの間で発生したフレッティング摩耗により、油中粒子濃度が増加し、その影響で軸受メタルの摩耗が進行したことが分析データに残されています。本サンプルは、その状況に類似しており、監視が必要な状況にあると思われます。今後は、フレッティング摩耗により発生した鉄錆等の摩耗粒子が軸受摺動面に噛み込み発生する軸受摩耗の進行を監視するため、あと回初期試験を実施することを推奨します。なお、今後摩耗が進行した場合、軸受メタルの摩耗程度を評価する必要がありますので、次回分析時には、油量、メタルサイズ、直近のメタル交換からの運転時間、現在の使用油の使用時間をお知らせください。
報告№109-09136 | 分析№109-001160 | 114-000941 | 作動油分析の結果、は良好の範囲にあることから、作動油は継続使用可能な状態にあると判断します。但し、SOAPの結果、新油値に比較して油の添加剤成分であるリン、亜鉛が減少していることから、添加剤が消耗していると思われます。添加剤が消耗して基油の劣化に進展することが懸念されるため、更油や補給等を実施することを推奨します。対象設備は継続使用可能な状態にあると判断します。
報告№108-5071 報告№110-00397 | 分析№108-02721 分析№110-001819 | 110-001819 | 潤滑油は継続続使用可能な状態にあるものの、今後は障害予防を目的に以下の対策を推奨します。追加分析消泡性能が低下した場合、ギヤ歯面での油膜形成に影響が出て摩耗の発生が進展することがあります。今後は消泡性能低下の影響により摩耗が進展する可能性がありますので、フェログラフィーおよびSOAPを追加することを推奨します。分析周期の短縮今後、全酸価の上昇が予測されますので、同様に分析周期を短縮して傾向監視を強化することを併せて推奨します。分析結果全酸価が上昇していました。泡立ち試験の結果、消泡性能が低下していることが確認されました。粘度粘度はmm/sと新油値mm/sに比較して、粘度変化率は-％で、当社推奨の管理限界値である±％以内にあり、良好と判断します。泡立ち試験泡立ち試験は-と新油に比較して高い値でした。水分はppmと当社推奨の管理限界値の以下であり、良好と判断します。全酸価全酸価は.mgKOH/gと新油値.mgKOH/gに比較して高いものの、IRの結果で油劣化の兆候を示すカルボン酸の吸収が確認されていないことから、良好と判断します。
報告№108-0161 報告№108-0161 | 分析№108-01015 分析№108-01015 | 108-01015 | 臨時分析・濾過前の試料油を分析した結果、摩耗粒子の形態観察で金属接触が厳しい場合に発生する～μmサイズのシビア粒子がやや多く観察されました。計数汚染度が前回濾過後のNAS級から、今回NAS級に約ヶ月でランク増加しました。粘度が.mm/sと前回のmm/sに比較して、粘度変化率は-％低下していました。）軸受の摩耗軸受摺動部や鉄系材料同士が接触し摩耗する箇所、例えばラビリンス、軸受支持部、油用ポンプ内部などで局部的に厳しい金属接触が発生している可能性があります。今後、更に摩耗が進行することが懸念されます。）汚染度の増加摩耗粒子の形態観察でシビア粒子がやや多く観察され、フィルタ表面の異物観察でも金属片が多く観察されたため、汚染度が増加した要因は、摩耗粒子と考えられました。）粘度の低下現在、ISOVGからISOVGに移行しているため異常ではなく、本試料油は継続使用可能と判断します。これらの障害発生に対する弊害を勘案した上で次回採油周期を理論計算した結果、異常進展の有無は、今回の採油から時間以上経過していれば確認できることが分かりましたので、この経過時間以後に再分析を実施するよう推奨します。
報告№109-09136 | 分析№109-001160 | 113-002266 | 異常摩耗の早期発見のパラメータであるIs値はレベルと正常でした。但し、潤滑部の摩耗が認められたため、定期的に潤滑油分析を実施し、摩耗推移を監視することが有用と考えます。フェログラフィーで観察された代表的な粒子は以下の通りです。正常な摩耗粒子・潤滑状態が正常なマイルド摩耗により発生。疲労摩耗粒子・繰返し応力による金属疲労で発生。大型化するとフレーキングの発生が懸念されます。計数汚染度、重量汚染度は共に良好です。粘度、水分、酸価、IRの各データは良好です。
報告№109-09136 報告№111-000121 | 分析№109-001160 分析№111-000650 | 111-000650 | グリースおよび軸受は継続使用可能な状態にあると判断します。なお、観察された摩耗粒子には、油膜切れにより発生したシビア粒子が比較的多く確認されたため、今後さらに摩耗が進行することが懸念されました。今後は定期的に分析を実施し、摩耗の進行状況を確認することを推奨します。フェログラフィー摩耗粒子の形態で比較的多く観察された粒子は、潤滑状態が正常な場合に発生する摩耗粒子、金属潤滑部が局部的に油膜切れを起して発生するシビア粒子、外部から混入したと思われる鉄錆等でした。このような摩耗粒子が観察された場合には、潤滑部では正常なマイルド摩耗、やや厳しい摩耗による凝着摩耗が発生していることが分かります。Iカップリング発光分光分析供試グリースを分析した結果、検出された金属元素は、SOAPの結果表に示すように、鉄、鉛、銅、アンチモン、錫、リン、亜鉛、カルシウム、アルミニウム、ナトリウムでした。これらの検出された金属元素から発生箇所を推定すると鉄、鉛、銅、アンチモン、錫・軸受等リン、亜鉛・グリース添加剤カルシウム、アルミニウム、ナトリウム・増ちょう剤であると思われます。このうち、機械部品が摩耗したと思われる元素はのグループです。グリースのちょう度、滴点、全酸価、IRの各データは良好でした。
報告№109-09249 報告№110-00306 | 分析№109-001747 分析№110-001240 | 110-001240 | 油中金属の分析は、試料油を以上の高温で発光させた光を分光器で分光し、金属固有の波長から元素を特定するとともに、光の強度から濃度を求めるIカップリング発光分光分析法を用います。また摩耗状態は、SOAP法により求めた金属成分と濃度に、フェログラフィー法による早期発見パラメータであるIs値と摩耗粒子分析とを加味し、さらに摩耗粒子の形態により摩擦面で発生している摩耗機構を推定して総合的に判断します。Iカップリング発光分光分析供試のタービン油を分析した結果、検出された金属は油中金属元素の結果表に示すように、鉄、鉛、リン、亜鉛、カルシウム、バリウム、ケイ素、ナトリウムでした。これら検出された金属元素から発生箇所を推定すると、鉄、鉛・軸受等リン、亜鉛、カルシウム、バリウム、ケイ素、ナトリウム・外部混入異物であると思われます。このうち、機械部品が摩耗したと思われる元素はのグループです。ケイ素の検出金属濃度でケイ素が検出されました。一般に、潤滑油中からケイ素が検出された場合の原因として、シリコン油或いは、シリコン系の添加剤が検出されるフェログラフィーおよびフィルタ表面の異物観察で砂が多く観察されて検出されるシリコングリースをシール部に塗布している場合、このシリコングリースが潤滑油に混入して検出されるなどが挙げられますが、今回検出が比較的高濃度であることからの可能性が考えられます。については、分析結果では確認することが出来ませんので、これに関する情報があれば提供をお願いします。フェログラフィー摩耗粒子分析結果から観察された粒子は、潤滑状態が正常な場合に発生する摩耗粒子局部的に高圧・高温となる潤滑状態で発生するフリクションポリマでした。潤滑状態と摩耗形態異常摩耗の早期発見パラメータとして摩耗粒子を定量化して評価するフェログラフィーのIs値は、潤滑状態がやや厳しいの乗となっていました。摩耗粒子の観察結果から潤滑部では正常な潤滑状態であるマイルド摩耗が発生し、局部的に高圧・高温の箇所があることも確認されました。・フリクションポリマ潤滑油が軸受軌道面で高圧下に押し込められ局部的な高圧・高温状態が混在していることがわかりました。特に、高圧高温状態の解消がなされなければ、潤滑油は劣化する場合があります。水分、汚染粒子数、汚染度物重量の各データは良好でした。粘度、全酸価、酸化安定度、有機物・有機化合物の各データは良好でした。潤滑油および軸受は継続使用可能な状態にあるものの、以下の対策が必要です。定期的な分析今後、摩耗の進行を監視するため、定期的に分析を実施することを推奨します。シリコン系のグリースや添加剤の確認シリコン系の添加剤やグリースを使用している箇所があるかについてご確認下さい。分析結果特性低下特性低下に係るパラメータの分析結果は良好と判断します。粘度粘度はmm/sと新油値mm/sに対する粘度変化率は-％で、当社推奨の管理限界値である±％以内にあり、良好と判断します。全酸価添加タービン油の全酸価は、油メーカによって初期値が違うため統一した管理基準を設定するのが困難であることから、当社では管理限界値を設定しておらず、新油分析値との比較及び他の分析項目の結果より全酸価の状態判断を行います。その結果、全酸価は.mgKOH/gと新油値.mgKOH/gに比較して若干高くなっていますが、IRチャートに示すように劣化の兆候として現れるカルボン酸などの有機物・有機化合物の発生が確認されていないことから、異常のない値と判断します。酸化安定度酸化安定度はminであり、当社推奨の管理限界値のmin以上であることから良好と判断します。有機物・有機化合物有機物・有機化合物は、IRチャートによる新油分析値との比較の結果、cm-付近に劣化の兆候を示すカルボン酸の吸収が確認されていないことから、良好と判断します。色相はL.であり、新油値のLに比較して大きな変化はないことから、良好と判断します。汚染に係るパラメータの分析結果は良好と判断します。水分は.ppmであり、当社推奨の管理限界値の以下であることから良好と判断します。汚染粒子数はNAS級であり、当社推奨の管理限界値のNAS級以内であることから良好と判断します。汚染度物重量は.mg/mlであり、当社推奨の管理限界値のmg/ml以内であることから良好と判断します。摩耗フェログラフィーによる摩耗粒子の観察の結果、潤滑状態が正常な場合に発生する摩耗粒子、局部的に高圧・高温となる潤滑状態で発生するフリクションポリマが比較的多く観察されました。異常摩耗の早期発見パラメータであるフェログラフィーのIs値がの乗とやや高く、摩耗粒子の形態観察の結果、潤滑状態が正常な場合に発生する摩耗粒子、局部的に高圧・高温となる潤滑状態で発生するフリクションポリマが比較的多く観察されました。金属濃度SOAP法により金属濃度を測定した結果、外部から混入したと思われるリンと亜鉛がppm、ケイ素が検出されました。金属濃度酸溶解法により金属濃度を測定した結果、潤滑箇所で発生する金属接触によって検出される鉄が、鉛が、外部から混入したと思われる亜鉛とカルシウムが、バリウムとナトリウムが検出されました。
報告№109-09094 報告№110-00147 | 分析№109-000948 分析№110-000604 | 110-000604 | 有機物・有機化合物試験で検出されたピークには新グリースと異なるピークが検出されました。結論IRの結果で新油と異なるピークが確認されたことから、グリース名が違うか、或いは、異種グリースが混入した可能性が考えられますので、確認する必要があります。≪状態監視とパラメータ≫分析の目的および各分析のパラメータは以下の通りです。特性低下目的：グリースの分析結果から、グリースの物理的性状や劣化傾向などを確認する。全酸価JISK赤外線吸収スペクトルJISKちょう度JISK滴点JISK摩耗目的：グリース中の摩耗粒子を分析する事により、回転・摺動部の潤滑状態、摩耗劣化の程度、余寿命などを解析する。摩耗診断電子顕微鏡観察JISKX線マイクロアナリシス油中金属濃度）JISK≪分析結果≫特性低下全酸価：良好全酸価.mgKOH/gは新油値の.mgKOH/g以内にあることから問題は無いと判断します。赤外線吸収スペクトル：良好ちょう度：良好ちょう度値はと当社推奨の管理限界値であるから以内に留まっています。滴点：良好滴点はと当社推奨の管理限界値であるから以内に留まっています。摩耗摩耗診断電子顕微鏡観察・X線マイクロアナリシス：今回は実施していません。油中金属濃度：今回は実施していません。
報告№103-6067 | 分析№103-01502 | 103-01502 | 濾過前の試料油を分析した結果、計数汚染度、D－SOAPを除く項目は良好でした。計数汚染度が、前回NAS級から、今回NAS級に約ヶ月でランク上昇しました。又、D－SOAPで、前回に比較して鉄が.から.ppmに上昇していました。摩耗粒子の形態観察の結果及び光学顕微鏡写真に示すように、砂、鉄錆等の異物が見られているため、汚染度、D－SOAPの鉄が上昇した要因は外部から混入した異物によるものと考えられました。これらの異物は、通常運転中に外部から混入する可能性がないため、今回採油時に混入した可能性が高いと考えられます。又、潤滑異常の早期発見パラメータである、摩耗過酷度を示すIs値が.と非常に良好の範囲にあることから、潤滑状態は良好な状態にあると判断します。
報告№104-0020 | 分析№104-00220 | 104-00220 | 昨年月に更油してからヶ月経過後の潤滑状態を調べる目的でトライボ診断を実施しました。診断の結果、ベアリングの摩耗の発生が確認されており、ヶ月前後経過した時点で再度分析を実施し、摩耗の進行状況を確認されることを推奨します。これらのことは、以下の分析結果から判断しました。計数汚染度がNAS級とやや高いレベルにあることD-SOAPの鉄濃度がと低いレベルにあること異常摩耗の早期発見パラメータであるフェログラフィーのIs値が、の乗とやや高いレベルにあること
|  | 112-001768 | 対象設備は継続使用可能な状態にあり、保守サイクルおよび手法は問題ないと判断します。但し、潤滑油は粘度が低下し、今後も摩耗の進行を傾向監視するため、以下の対策を推奨します。更油粘度低下が確認されており、潤滑部で油膜切れなどによる摩耗の発生が懸念されます。これらの予防処置として更油を推奨します。油槽内の清掃潤滑油が汚染されていることから、油槽内は汚染されていると思われます。可能であれば、油槽内を低粘度油などで一旦清掃してから、その後、新油を充填することを推奨します。定期的な分析定期的に分析を実施することにより、データの変化から異常の兆候を早期に発見することが可能となります。今回初回分析であるため、あと最低でも回分析を実施することにより、分析データの変化を確認し、分析周期を検討することを推奨します。はフェログラフィーおよびSOAP-Tの結果から総合的に判断した結果、やや厳しい状態にあると考えられます。フェログラフィー【定量分析：Is値】Is値は異常摩耗の早期発見パラメータのつで、摩耗粒子を定量化するために用います。今回のIs値はの乗とやや高い値でした。フェログラフィー【定性分析：摩耗粒子および摩耗形態観察】分析結果から比較的多く観察された粒子は、以下の通りでした。正常な摩耗粒子・潤滑状態が正常なマイルド摩耗により発生。フリクションポリマ・局部的に高圧・高温となる場合に発生。観察された摩耗粒子の中でもフリクションポリマは、注意が必要です。フリクションポリマは、潤滑油が摺動面、ギヤ歯面や軌道面に押し込められ高圧状態になると同時に、圧縮熱により高温状態になった結果、基油自身が重合反応を起こし生成することが知られています。そのため、高圧高温状態の解消がなされなければ、潤滑油の劣化が進行し、粘度上昇に因る潤滑異常に進展する場合があります。Iカップリング発光分光分析【SOAP-T】検出された金属元素から発生箇所を推定すると、以下の通りでした。鉄・エンジン部品ニッケル、リン、亜鉛、カルシウム、ナトリウム、ホウ素、モリブデン・添加剤マグネシウム・外部混入異物計数汚染度は当社推奨の管理限界値に到達し、重量汚染度は当社推奨の管理限界値を超えていました。計数汚染度計数汚染度は、NAS級と当社推奨の管理限界値のNAS級に到達していました。重量汚染度は、mg/mlと当社推奨の管理限界値のmg/mlを超えていました。光学顕微鏡写真重量汚染度で濾過したフィルタ表面上の夾雑物を光学顕微鏡で観察した結果、鉄錆、砂等が観察されました。粒度分布粒度分布は、.～μmの範囲にあり、.μmにピークが確認されました。μm以下の粒子が多いことから、燃焼して発生したすす等であることが分かります。水分は、と当社推奨の管理限界値の以下にあり、良好でした。粘度は当社推奨の管理限界値を超えていました。粘度粘度は、mm/sと新油値mm/sに比較して、粘度変化率は-.％で、当社推奨の管理限界値である±％を超えていました。粘度低下の要因のひとつとなる異種油の混入や劣化がIRで確認できなかったことから、今回の粘度低下は、潤滑油の分子がせん断作用を受けて低下したことなどが考えられます。酸価は、mgKOH/gと新油値mgKOH/g以下にあることから、良好と判断します。塩基価は、.mgKOH/gと当社推奨の管理限界値であるmgKOH/g以上あり、良好と判断します。IRIRチャートの結果、新油と使用油のスペクトルパターンはほぼ一致し、また、油劣化の兆候を示すカルボン酸の吸収が確認されていないことから、良好と判断します。
報告№109-09250 報告№109-09250 | 分析№109-001840 分析№109-001840 | 109-001840 | 結論軸受およびギヤは継続使用可能な状態にあると判断できますが、粘度の低下が確認されており、油膜切れによる摩耗発生を予防するため、更油を推奨します。特性低下特性低下に係るパラメータの分析結果は、粘度が当社推奨の管理限界値を超えていました。粘度粘度はmm/sと新油値.mm/sに対する粘度変化率は-％で、当社推奨の管理限界値である±％を超えていました。全酸価添加タービン油については、当社では管理限界値を設定しておらず、新油分析値との比較及び他の分析項目の結果より全酸価の状態判断を行います。その結果、全酸価は.mgKOH/gと新油値.mgKOH/gに比較して変化はなく、良好と判断します。酸化安定度酸化安定度は、冷凍機で使用している冷媒ガスが潤滑油に混入しており、この影響で測定できませんでした。冷媒ガスが溶け込んだ潤滑油をRBOT測定器の恒温槽に入れた場合、RBOT容器内部の圧力がRBOTを行う場合の最高圧力～MPaを超えます。冷媒の溶存量によっては、RBOTの圧力計の上限値であるMPaを超える場合があり、圧力計が破損し大変危険な状態になります。また、冷媒を減圧して除去しようとしても完全に取り除くことが困難であり、また取り除けたとして確認する方法がなく危険です。RBOTは新油データと比較することで酸化防止剤の残存量を推定することにより潤滑油の残存寿命を知ることができます。今回は、このRBOT以外の特性低下の項目を参考に残存寿命について検討することといたします。検討の結果、特性低下に係るパラメータの全酸価、IRの分析結果が良好な結果であったため、潤滑油の残存寿命は十分にあるものと判断します。有機物・有機化合物有機物・有機化合物は、IRチャートによる新油分析値との比較の結果、cm-付近に劣化の兆候を示すカルボン酸の吸収が確認されていないことから、良好と判断します。色相はL.であり、新油値のL.に比較して変化がないことから、良好と判断します。汚染に係るパラメータの分析結果は良好と判断します。水分はppmであり、当社推奨の管理限界値の以下であることから、良好と判断します。汚染粒子数はNAS級であり、当社推奨の管理限界値のNAS級以内であることから、良好と判断します。汚染度物重量は.mg/mlであり、当社推奨の管理限界値のmg/ml以内であることから、良好と判断します。摩耗運転中における潤滑状態は正常であったものと判断します。異常摩耗の早期発見パラメータであるフェログラフィーのIs値がの乗と当社基準値と比較して良好の範囲にあったことから、潤滑箇所の潤滑状態は正常と判断します。金属濃度SOAP法により金属濃度を測定した結果、外部から混入したと思われるリンがppm、ケイ素がppmと僅かに検出されましたが良好と判断します。金属濃度酸溶解法により金属濃度を測定した結果、外部から混入したと思われるカルシウム、ナトリウムがと僅かに検出されましたが良好と判断します。
報告№107-6588 報告№107-7035 | 分析№107-02904 分析№107-02956 | 107-02956 | 初期試験を実施した結果、摩耗の安定が確認され、潤滑油も継続使用可能と判断します。これらのことは、前回に比較して、計数汚染度はランク減少し、SOAP／D-SOAPの鉄および錫濃度に変化がないこと異常摩耗の早期発見パラメータであるフェログラフィーのIs値がのマイナス乗と良好の範囲にあること以上のことから判断しました。
報告№103-6064 | 分析№103-01480 | 103-01480 | 濾過前の試料油を分析した結果、サーボシリンダ内壁、或いは、ポンプに摩耗が発生していると考えられました。現状では非常に良好な範囲にあるものの、Is値がの乗となり、管理のオーダーが注意レベルに近づきつつある状態です。このまま摩耗が急激に進行した場合、バルブ類の動作不良が発生する懸念があります。予防処置としてヶ月後に再分析を実施し、摩耗の進行状況及び汚染度の上昇程度を確認されることを推奨します。これらのことは、異常摩耗の早期発見パラメータであるIs値が、の乗と非常に良好の範囲にあるものの、摩耗粒子形態観察で、金属接触が厳しい場合に発生するシビア粒子、摩擦熱が高い場合に発生する黒錆が多く見られ、光学顕微鏡写真に示すように、外部から混入した金属片、砂が多く見られたことから判断しました。
報告№102-0052 | 分析№102-00412 | 102-00412 | グリースの物理的性状を示す滴点、IR、全酸価を実施しました。その結果、全酸価を除く項目は良好でした。全酸価がmgKOH/gと新グリース.mgKOH/gに比較して、mgKOH/g上昇しており劣化が進行していることが確認されました。ご依頼のありましたちょう度は、サンプル量が足らなかったため、測定できませんでした。一方、SOAP／D－SOAP、フェログラフィーの結果、SOAP／D－SOAPで鉄が多く検出されました。フェログラフィーの結果、マイクロフレーキングと呼ぶ微小な疲労摩耗粒子、μmサイズのやや大型のシビア粒子が見られました。マイクロフレーキングは、ボールネジ軌道面やボール転動面から発生していると考えられ、μmサイズのシビア粒子は、ボールとボール循環穴とのすべり接触により発生したものと考えられました。現在のところ、ボールネジ軌道面やボール転動面には、微小なフレーキングが発生しているものの、継続使用は可能な状況にあると判断します。但し、摩耗粒子濃度がやや高く、グリースの劣化が進行しており、早急にグリースを塗布しなおすことを推奨します。尚、油中の摩耗粒子の分散性が良い潤滑油分析による摩耗診断と違い、分散性が非常に低いグリースの場合は、機器の回転数等から最適採油周期を計算することが出来ません。従って、グリース分析による診断は、採油条件を一定にし、定期的に実施することが必要です。採油周期は、回数を多くすれば、診断精度は良くなります。グリースのサンプリング可能なのは、主機が停止している間です。設備によっては停止が取れないものもあります。計画停止のタイミングを見計らい採油計画を立てることをお奨めします。又、摩耗の変化は稼働率に左右されますが、通常ヶ月に度実施し、そのデータの中で異常が確認された場合に、ヶ月、ヶ月と短縮することで管理できていくものと考えます。
報告№105-6050 報告№107-0445 | 分析№105-01529 分析№107-02549 | 107-02549 | 分析の結果、摩耗粒子の形態観察で外部から混入したと思われる鉄錆がやや多く観察されました。今後これらの異物がギヤ歯面に噛み込み摩耗が進行することが懸念されるため、ヶ月以内に再度分析を実施し、摩耗の進行状況を確認することを推奨します。これらのことは、異常摩耗の早期発見パラメータであるフェログラフィーのIs値がの乗と良好の範囲にあるものの、摩耗粒子形態観察の結果、外部から混入したと思われる鉄錆がやや多く観察されたことD－SOAPの結果、鉄が検出されたこと以上のことから判断しました。尚、バックラッシの増加量を分析結果から計算し、CBMによる傾向監視に役立てることが出来ますので、構造が確認できる図面、ギヤの形式、歯形、モジュール、歯数、回転数、増速比、歯幅をお知らせ下さい。計算結果を報告致します。
報告№109-09136 報告№112-00589 | 分析№109-001160 分析№112-002468 | 112-002468_date130403 | 分析の結果、潤滑油の劣化はなく、汚染度は良好な範囲にあることから、継続使用可能な状態にあると判断します。減速機分析の結果、減速機は継続使用可能な状態にあると判断します。但し、疲労摩耗が発生しており、今後も摩耗の進行を傾向監視するため、以下の対策を推奨します。定期的な分析定期的に分析を実施することにより、データの変化から異常の兆候を早期に発見することが可能となります。また、今回は対象設備の初回分析であるため、あと最低でも回分析を実施し、分析データの変化から今後の分析周期を検討することを推奨します。今後、疲労摩耗の進行が懸念されるため、出来るだけ早めに回目の分析を実施することを推奨します。は良好と判断します。粘度粘度は、mm/sと新油値mm/sに比較して、粘度変化率は+％で、当社推奨の管理限界値である±％以内であり、良好と判断します。水分は、ppmと当社推奨の管理限界値の以下であり、良好と判断します。酸価は、.mgKOH/gと新油値以下であり、良好と判断します。IRIRチャートの結果、油劣化の兆候を示すカルボン酸の吸収が確認されていないことから、良好と判断します。は良好と判断します。計数汚染度計数汚染度は、NAS級と当社推奨の管理限界値NAS級以下であり、良好と判断します。重量汚染度は、.mg/mlと当社推奨の管理限界値mg/ml以下であり、良好と判断します。光学顕微鏡写真重量汚染度で濾過したフィルタ表面上の夾雑物を光学顕微鏡で観察した結果、金属片、鉄錆、砂等が観察されました。はフェログラフィーおよびSOAP-Tの結果から総合的に判断した結果、継続使用は可能ですが、機器の機能を保持するためにも傾向管理が有用と考えます。フェログラフィー【定量分析：Is値】Is値は異常摩耗の早期発見パラメータのつで、摩耗粒子を定量化するために用います。今回のIs値はの乗と低い値でした。フェログラフィー【定性分析：摩耗粒子および摩耗形態観察】観察された代表的な摩耗粒子は、以下の通りでした。疲労摩耗粒子・繰返し応力を受けて発生。Iカップリング発光分光分析【SOAP-T】検出された金属元素から発生箇所を推定すると、以下の通りでした。鉄・ギヤ、軸受等リン・添加剤カルシウム、ナトリウム・外部混入異物バックラッシご提供いただいた減速機に関する情報からハスバ歯車の組み合わせの段減速機構であり、この歯車の構成から接触点箇所のバックラッシを求めました。ギヤのバックラッシの増加量を求めた結果、接触点箇所でバックラッシの増加量は、約.μmと推定されます。バックラッシ増加分の上限値は、メーカにより差異はあるものの、当社の推奨するバックラッシは、一般に推奨されるμmを管理目安にしています。この値に比較して十分に小さい値です。
報告№107-0366 報告№108-0314 | 分析№107-01900 分析№108-02185 | 108-02185 | 濾過前の試料油を分析した結果、計数汚染度が前回NAS級から、今回NAS級に約ヶ月でランク増加しました。摩耗粒子の形態観察およびフィルタ表面の異物観察で鉄錆、砂等が観察されたため、汚染度が増加した要因は、摩耗による粒子の増加ではなく、外部から混入したと思われる異物によるものと考えられました。但し、異物の混入はありましたが、潤滑異常の早期発見パラメータである摩耗過酷度を示すIs値がの乗と非常に良好の範囲にあることから、潤滑状態は正常な状態にあると判断します。
報告№109-09136 報告№112-00551 | 分析№109-001160 分析№112-002278 | 112-002278_date130118 | 潤滑油および対象設備は継続使用可能な状態にあると判断します。はフェログラフィーおよびSOAP／D-SOAPの結果から総合的に判断した結果、正常な状態にあると考えられます。フェログラフィー【定量分析：Is値】Is値は異常摩耗の早期発見パラメータのつで、摩耗粒子を定量化するために用います。前回に比較してIs値はのマイナス乗からマイナス乗と良好の範囲にあり、低い値でした。フェログラフィー【定性分析：摩耗粒子および摩耗形態観察】分析結果から観察された粒子は、以下の通りでした。シビア粒子・潤滑状態がやや厳しい凝着摩耗により発生。金属潤滑部が局部的に油膜切れを起していると考えられます。Iカップリング発光分光分析【SOAP／D-SOAP】検出された金属元素から発生箇所を推定すると、以下の通りでした。カルシウム、ケイ素、ナトリウム・外部混入異物外部混入異物は、今回検出された濃度であれば、問題はありません。計数汚染度は、前回に比較してNAS級から等級に変化はなく、重量汚染度は.mg/mlから.mg/mlに減少し、共に良好でした。．粘度、水分、酸価、IRの各データは良好でした。
報告№109-09136 | 分析№109-001160 | 113-002696 | 潤滑油は汚染度が高い値でした。～μmサイズの粒子数が多いことから潤滑油に添加されているモリブデンの影響で高い値となっている可能性が考えられますが、念のため汚染度の増加傾向を監視することが有効です。対象設備は継続使用可能な状態にあると判断します。但し、今後の摩耗推移を確認するためにも傾向監視を継続することが有効です。定期的な分析今後の凝着摩耗、疲労摩耗の推移を監視するため、定期的な分析実施を推奨します。アンチモンとアルミニウムの使用箇所の確認油中金属分析の結果から、アンチモンとアルミニウムが比較的高い濃度で検出されています。これらの金属のうち、アンチモンは一般に耐熱性を上げる目的で添加される事が多く、耐熱のゴムや樹脂のシールに使用されたり、或いは、アルミ合金の添加剤として使用されたりすることがあります。提供して頂いた図面を検討しましたが、これらの金属を使用する箇所を特定することができませんでした。但し、可能性としては、軸受のシール材に使用されている可能性も考えられ、この部分の摩耗もありえますので、念のためシール部の目視点検を推奨します。異常摩耗の早期発見のパラメータであるIs値はレベルとやや高い値でした。また、潤滑部の摩耗が認められたため、定期的に潤滑油分析を実施し、摩耗推移を監視することが有用と考えます。正常な摩耗粒子・潤滑状態が正常なマイルド摩耗により発生。疲労摩耗粒子・繰返し応力による金属疲労で発生。大型化するとフレーキングの発生が懸念されます。黒錆・潤滑状態がやや厳しい凝着摩耗により発生。局部的な厳しい金属接触と高い摩擦熱が発生していたことを示します。黒錆は、摩擦面が将来的に異常摩耗へ進展する可能性を示唆しているため、傾向監視が有用と思われます。詳細は、別紙傾向監視が必要な摩耗粒子をご覧ください。水分は良好です。計数汚染度計数汚染度はNAS級を上回っており、当社推奨の管理限界値を超えていました。～μmサイズの粒子数が多いことから潤滑油に添加されているモリブデンの影響で高い値となっている可能性が考えられますが、念のため汚染度の増加傾向を監視することが有効です。潤滑油の劣化状態粘度、酸価、IRの各データは良好です。
報告№101-4012 | 分析№101-00667 | 101-00667 | 分析の結果、全てのデータが良好であることから、この油は継続使用可能であり、潤滑状態も正常と判断する。粘度は良好と判断します。粘度はmm/sと新油値mm/sに比較して、粘度変化率は+％と当社推奨の管理目安内にあり、良好と判断します。水分は良好と判断します。水分はppmと当社推奨の管理目安内にあり、良好と判断します。全酸価は良好と判断します。全酸価は.mgKOH/gと新油値.mgKOH/gに比較して変化はなく、良好と判断します。IRは新油に比較して変化はなく、良好と判断します。IRはチャートに示すように新油に比較して変化はなく、良好と判断します。計数汚染度はNAS級と良好でした。計数汚染度はNAS級と当社推奨の管理目安以内にあり、良好と判断します。重量汚染度は.mg/mlと良好でした。重量汚染度は.mg/mlと当社推奨の管理目安以内にあり、良好と判断します。機器の潤滑状態SOAPは良好でした。SOAPの結果、軸受の摩耗を示す錫は検出されず、良好と判断します。尚、油の添加剤成分であるバリウムがppm検出されました。D－SOAPは良好でした。D－SOAPの結果、軸受の摩耗を示す錫は検出されず、良好と判断します。尚、油の添加剤成分が析出して発生したバリウムが、外部から混入したと思われるナトリウムが検出されました。フェログラフィーは良好でした。摩耗の過酷度を示すIs値、摩耗粒子の形態観察、共に良好であり、潤滑状態は正常と判断します。
報告№103-0207 | 分析№103-02066 | 103-02066 | 本試験は、油中の摩耗粒子から得られる情報からベアリング軌道面の状態を推定することを目的としました。分析の結果、ベアリングの使用時間と本試料油の使用時間とが同じであると仮定した場合、ベアリング軌道面の％程度にフレーキングが発生していると推定できます。又、このフレーキングはさらに進展することが懸念されます。進行状況を確認のため、ヶ月以内に再度分析を実施し、フレーキングの進行状況を確認されることを推奨します。これらのことは、鉄濃度から計算したフレーキングの発生面積が内輪軌道面の面積の凡そ％であること。観察された摩耗粒子が摩擦熱が高い場合にみられる黒色の疲労摩耗粒子が多く見られたこと。以上のことから判断しました。
報告№109-09250 報告№109-09250 | 分析№109-001858 分析№109-001858 | 109-001858 | 排気タービン過給機ケーシング分析の結果、全ての分析項目の値が当社推奨の管理基準を満たしており、新油分析値との比較結果も問題となる値はなかったことから、油は継続使用可能な状態であり、運転中における潤滑状態も正常であったものと判断します。特性低下特性低下に係るパラメータの分析結果は良好と判断します。粘度粘度はmm/sと新油値.mm/sに対する粘度変化率は-.％で、当社推奨の管理限界値である±％以内にあり、良好と判断します。全酸価添加タービン油については、当社では管理限界値を設定しておらず、新油分析値との比較及び他の分析項目の結果より全酸価の状態判断を行います。その結果、全酸価は.mgKOH/gと新油値.mgKOH/g以内にあることから、良好と判断します。酸化安定度酸化安定度はminであり、当社推奨の管理限界値のmin以上であることから、良好と判断します。有機物・有機化合物有機物・有機化合物は、IRチャートによる新油分析値との比較の結果、cm-付近に劣化の兆候を示すカルボン酸の吸収が確認されていないことから、良好と判断します。色相はLであり、新油値のLに比較して変化がないことから、良好と判断します。汚染に係るパラメータの分析結果は良好と判断します。水分はであり、当社推奨の管理限界値の以下であることから、良好と判断します。汚染粒子数はNAS級であり、当社推奨の管理限界値のNAS級以内であることから、良好と判断します。汚染度物重量はmg/mlであり、当社推奨の管理限界値のmg/mlを超えていました。摩耗運転中における潤滑状態は正常であったものと判断します。異常摩耗の早期発見パラメータであるフェログラフィーのIs値がのマイナス乗と当社基準値と比較して良好の範囲にあったことから、潤滑箇所の潤滑状態は正常と判断します。金属濃度SOAP法により金属濃度を測定した結果、潤滑箇所で発生する金属接触によって検出される鉄がppm、外部から混入したと思われる亜鉛がppmと僅かに検出されましたが良好と判断します。金属濃度酸溶解法により金属濃度を測定した結果、潤滑箇所で発生する金属接触によって検出される鉄が、外部から混入したと思われる亜鉛が、カルシウム、アルミニウム、マグネシウムが、ナトリウムが検出されました。
報告№107-4545 報告№108-5101 | 分析№107-02185 分析№108-03164 | 108-03164 | トライボ診断の結果、粘度を除く項目は良好です。粘度は、前回同様に新油値のmm/sに比較し変化率が-.％のmm/sとなっており、当社推奨の管理限界値である±％を超えています。粘度低下の要因のひとつとなる異種油の混入や劣化がIRで確認できなかったことから、今回の粘度低下は、潤滑油の製造ロットによる差異、または、潤滑油の分子がせん断作用を受けて低下したことなどが考えられます。現在のところ、本試料油は継続使用可能な状態にありますが、粘度低下は、シール部からの漏れ量の増加や、油膜形成に影響し摩耗の促進につながりやすくなることから、定期的な分析により粘度の低下および油の劣化の進行状況を確認することを推奨します。粘度が当社推奨の管理限界値を超えています。粘度は当社推奨の管理限界値を超えています。粘度はmm/sと新油値mm/sに比較して、粘度変化率は-.％で、当社推奨の管理限界値である±％を超えています。粘度はmm/sです。粘度はmm/sです。粘度指数はです。粘度指数はです。水分は良好。水分は.ppmと当社推奨の管理限界値の以下にあり、良好と判断します。全酸価は良好。全酸価は.mgKOH/gと新油値.mgKOH/g以内にあり、良好と判断します。
報告№106-6023 報告№106-6029 | 分析№106-00388 分析№106-00708 | 106-00708 | 初期試験を実施した結果、摩耗粒子の形態観察で前回同様に異常摩耗の早期発見パラメータであるフェログラフィーのIs値がの乗とやや高く、金属接触が厳しい場合に発生するシビア粒子が観察されているものの、計数汚染度とSOAP／D－SOAPの鉄および錫濃度が減少したことから、潤滑状態は安定していることが確認できました。又、を示すIRおよび汚染度の各データが良好の範囲にあることから、潤滑油も継続使用可能と判断します。これらのことは、前回に比較して、計数汚染度はランク減少したことSOAP／D-SOAPの鉄及び錫濃度が減少したこと異常摩耗の早期発見パラメータであるフェログラフィーのIs値がの乗と変化がないこと以上のことから判断しました。
報告№109-09136 報告№110-00419 | 分析№109-001160 分析№110-001910 | 110-001910 | 摩耗状態前回に比較してSOAP／D－SOAPの結果で、鉄濃度に大きな変化はなく、異常摩耗の早期発見パラメータであるフェログラフィーのIs値がのマイナス乗と良好でした。汚染度前回に比較して計数汚染度はNAS級からNAS級にランク減少し、良好でした。粘度、水分、全酸価、IRの各データは良好でした。潤滑油および軸受は継続使用可能な状態にあると判断します。
報告№106-0219 報告№106-0219 | 分析№106-01225 分析№106-01225 | 106-01225 | 分析の結果、全てのデータが良好であることから、本試料油は継続使用可能であり、軸受の潤滑状態も正常と判断します。この油は継続使用可能と判断します。粘度は良好と判断します。粘度はmm/sと管理限界値以内にあり、良好と判断します。水分は良好と判断します。水分は.ppmと管理限界値の以下にあり、良好と判断します。全酸価は良好と判断します。全酸価は.mgKOH/gと新油データの以内にあり、良好と判断します。IRは良好と判断します。IRの結果、油劣化の兆候を示すカルボン酸の吸収が確認されていないことから、継続使用可能な状態にあると考えられます。計数汚染度、重量汚染度、共に良好と判断します。計数汚染度は良好と判断します。計数汚染度はNAS級と当社推奨の管理限界値のNAS級以内にあり良好と判断します。重量汚染度は良好と判断します。重量汚染度は.mg/mlと当社推奨の管理限界値のmg/ml以内にあり良好と判断します。機器の潤滑状態フェログラフィーの結果、異常摩耗の早期発見パラメータであるIs値が.と良好の範囲にあり、潤滑状態は良好と判断します。SOAPは良好と判断します。SOAPの結果、摩耗により発生する鉄が検出されていないことから良好と判断します。尚、油の添加剤成分であるリンが検出されました。D－SOAPは良好と判断します。D－SOAPの結果、摩耗により発生する鉄が検出されていないことから良好と判断します。フェログラフィーの結果、継続使用可能な状態にあると判断します。フェログラフィーの結果、異常摩耗の早期発見パラメータであるIs値が.と良好の範囲にあることから、継続使用可能な状態にあると判断します。
報告№102-6129 | 分析№102-02298 | 102-02298 | 精点Aを実施した結果、軸受摺動面でやや厳しい金属接触が発生しています。発生量は少なく、直ちに異常摩耗に進展するとは考えにくいものの、ヶ月後に精点Bを実施し、汚染状況及び摩耗の進行状況を確認されることを推奨します。これらのことは、異常摩耗の早期発見パラメータであるフェログラフィーのIs値が、と良好の範囲にあるものの、摩耗粒子の形態観察の結果、金属表面の微少突起、異物の噛み込みにより発生する切削粒子、金属接触が厳しい場合に発生するシビア粒子が多く観察されていたことから判断しました。
報告№101-0207 | 分析№101-01824 | 101-01824 | 本試料はホーバーホール後、時間運転後に採油を実施しました。また、前回採油直後に更油を実施しており、油の使用時間も時間と考えることが出来ます。分析の結果、今回データと前回データを下表により比較しました。その結果、計数汚染度は～倍に増加し、D－SOAPの鉄濃度が倍、摩耗の過酷度を示すIs値が桁高い値になっていました。両サンプルが平衡濃度に到達していると考えられますので、潤滑状態は明らかに今回の方が厳しいことが分かります。フェログライフィーの結果、ギヤ歯面間で油膜が切断され、金属接触が発生していると考えられる粒子が非常に多く見られており、今回は、オーバーホール後運転を開始して時間経過しておりますので、これらの粒子は、初期のなじみ過程で発生している可能性があります。但し、この状況で摩耗が更に進行した場合、ギヤの摩耗が急速に進む事も考えられます。今回の採油から運転時間時間経過した時点で、再度採油を実施し、正常になじみが完了したのか、それとも、継続的に異常な摩耗が進行しているのかを確認されることを推奨します。表前回と今回の分析データの比較EMBEDExcel.Sheet.は良好であり、継続使用可能と判断します。粘度は良好と判断します。粘度はmm/sと新油値.mm/sに比較して、粘度変化率は-％で、当社推奨の管理限界値である±％以内にあり、良好と判断します。水分は良好と判断します。水分はppmと当社推奨の管理限界値の以下であり、良好と判断します。全酸価は良好と判断します。全酸価はmgKOH/gと当社推奨の管理限界値のmgKOH/g以下であり、良好と判断します。IRは良好と判断します。IRの結果、IRチャートに示すように新油に比較して変化はなく、良好と判断します。計数汚染度は管理限界値を超えていました。計数汚染度は管理限界値を超えていました。計数汚染度はNAS級以上と当社推奨の限界値NAS級を超えていました。前回に比較して、総粒子数で比較すると倍に増加していました。重量汚染度は良好と判断します。重量汚染度はmg/mlと当社推奨の管理限界値のmg/ml以内にあり、良好と判断します。機器の潤滑状態ギヤ歯面間で油膜が切断され、金属接触が発生していると考えられます。SOAPは良好です。SOAPの結果、油の添加剤成分であるリンがppm、亜鉛がppm検出されました。D－SOAPの結果、鉄がppm検出されました。D－SOAPの結果、ギヤ歯面またはベアリング軌道面の摩耗により発生した鉄がppm検出されました。フェログラフィーの結果、ギヤ歯面から発生した疲労摩耗粒子が観察されました。摩耗の過酷度を示すフェログラフィーのIs値はの乗と高く、摩耗粒子形態観察の結果、ギヤ歯面の疲労摩耗により発生したチャンクや厳しい金属接触により発生したシビア粒子が多く見られました。これらのことから、ギヤ歯面間で油膜が切断され、金属接触が発生していると考えられます。今回は、オーバーホール後運転を開始して時間経過しておりますので、これらの粒子は、初期のなじみ過程に発生する場合がありますが、この状況で摩耗が継続した場合、ギヤの摩耗は急激に進行速度が増加することが懸念されます。今回の採油から運転時間時間経過した時点で、再度採油を実施し、正常になじみが完了したのか、それとも、継続的に異常な摩耗が進行しているのかを確認されることを推奨します。
報告№102-0129 | 分析№102-00993 | 102-00993 | 本機器のトライボ診断するためには、摩耗の進行状況を検討する必要があります。摩耗の進行状況を考慮するためには、設備油量、軸受種類、軸受サイズ、回転数、軸受の使用時間、現在使用している潤滑油の使用時間の情報が必要ですが、今回の診断では、これらの情報が不足しており、これらのことを考慮した診断が困難ですから、診断は、採油時点での潤滑状態を確認することのみとしました。又、今回の採油が、機器停止から日間経過しているため、摩耗粒子は沈降し油槽底部に沈降していると思われます。したがって、本サンプルは、摩耗粒子が均一に分散している状態で採油した時よりも低濃度な状態になっていると考えられます。尚、機器の情報をご提供いただく際には、図面もお願い致します。分析の結果、フェログラフィー、SOAP／D－SOAPを除く項目は良好でした。フェログラフィーの結果、異常摩耗を早期に発見できるパラメータであるIs値がのマイナス乗と良好の範囲にあるものの、摩耗粒子の形態観察の結果、厳しい金属接触により発生するシビア粒子、摩擦熱が高い場合に発生する球状粒子が見られました。観察された摩耗粒子から軸受摺動面には局部的に金属同士の接触が発生していると考えられます。以上のことから、軸受摺動面には局部的に金属同士の接触が発生していると考えられます。但し、上記に示した通り、低濃度な部分を採油していること、及び、摩耗の進行状況を検討するための情報が不足しているため、損傷の程度を検討することができませんでした。尚、潤滑を示す粘度、水分、全酸価、IRの各データが良好であることから、この油は継続使用可能と判断します。
報告№109-09131 報告№109-09131 | 分析№109-001121 分析№109-001121 | 109-001121 | 泡立ち試験の結果は、-と新油値の-に比較して高い値でした。消泡性の性能が低下していることが確認されたことから、今後の使用状況によっては油の酸化劣化が進行したり、ギヤ歯面およびベアリング軌道面で油膜切れが発生したりする場合があるため、消泡剤の添加による消泡性能の改善など何らかの対応が必要になると思われます。また、を示す粘度、水分、全酸価の各データが良好の範囲にあることから、本試料油は継続使用可能と判断します。機器の潤滑状態潤滑状態の異常の早期発見パラメータである潤滑状態指数は、の乗と濾過設備のない機器であれば正常な潤滑状態にあると判断できます。当該機の潤滑系は、油中汚染粒子を濾過するフィルタが設置されているため、別紙インライン・オフラインフィルタの影響に示すとおり、潤滑状態が異常となり大型の摩耗粒子が発生したとしても発生した粒子の大部分が捕捉されてしまい、結果として正常な潤滑状態にあると誤認してしまう可能性があります。そのため、フィルタの影響を考慮に入れLCインデックスを求めたところ、その結果は摩耗がやや厳しい状態に分類されるの乗領域となりました。計算により求めたLCインデックスがこの値であれば、ギヤの継続続使用は可能と思われますが、的確な潤滑状態の確認には再分析による確認が必要と思われます。再分析は、前回採油から今回採油まで年ヶ月程度経過していますので、安全をみてヶ月後を推奨します。泡立ち試験の結果、消泡性能が低下していることが確認されています。粘度は良好。粘度はmm/sと新油値mm/sに比較して、粘度変化率は+.％で、当社推奨の管理限界値である±％以内にあり、良好と判断します。粘度はmm/sとなっています。粘度はmm/sとなっています。粘度指数はとなっています。粘度指数はとなっています。泡立ち試験は-です。泡立ち試験は-と新油に比較して高い値となっています。消泡性能が低下していることが確認されています。水分は良好。水分は.ppmと当社推奨の管理限界値の以下であり、良好と判断します。全酸価は良好。全酸価は.mgKOH/gと新油値.mgKOH/g以内にあり、良好と判断します。機器の潤滑状態精密な濾過設備がない機器であれば、潤滑状態指数は正常の範囲にあると判断します。潤滑状態指数は正常の範囲にあると判断します。異常摩耗の早期発見パラメータである潤滑状態指数がの乗と精密な濾過設備がない機器であれば、潤滑状態指数は正常の範囲にあると判断します。
報告№106-4578 報告№106-4578 先般、トライボ診断を実施した○○１５号の報告でも診断したように、潤滑油の摩耗粒子は「インラインフィルター」に捕捉され、異常な摩耗状態が発生したとしても正常な潤滑状態にあると「誤認」してしまう可能性があります。 | 分析№106-02450 分析№106-02450 | 106-02450 | トライボ診断の結果、泡立ち試験を除く項目は良好でした。泡立ち試験の結果は、一般的には消泡性能が低くいと判断できる値の-ですが、新油値の-と同レベルにあったため、正常と判断できました。潤滑状態指数はの乗と濾過設備のない機器であれば良好な潤滑状態にあると判断できますが、摩耗粒子の形態観察の結果でμmサイズの大型の摩耗粒子が観察されました。フィルタの捕捉の影響による誤認を避けるため、今後の診断に当たっては、これまでの採油箇所に加え、インラインフィルタやオフラインフィルタの捕捉物も分析し、その結果から潤滑状態を評価することを推奨します。尚、フィルタ捕捉物の分析を実施する際には、フィルタ流量、フィルタ使用間、主機稼働時間などの追加情報が必要です。泡立ち試験の結果、消泡性能が低いと判断できる値であるものの、新油と同レベルにあった。粘度は良好。粘度は.mm/sと新油値mm/sに比較して、粘度変化率は-.％で、当社推奨の管理限界値である±％以内にあり、良好と判断する。粘度は.mm/sでした。粘度は.mm/sでした。粘度指数はでした。粘度指数はでした。泡立ち試験は-でした。泡立ち試験は-と新油と同レベルにあり、消泡性能が新油と同レベルにあることが確認された。水分は良好。水分は.ppmと当社推奨の管理限界値の以下であり、良好と判断する。全酸価は良好。全酸価はmgKOH/gと新油値mgKOH/g以内であり、良好と判断する。機器の潤滑状態精密な濾過設備がない機器であれば、潤滑状態指数は正常の範囲にあると判断する。潤滑状態指数は正常の範囲にあると判断する。異常摩耗の早期発見パラメータである潤滑状態指数がと、精密な濾過設備がない機器であれば、潤滑状態指数は正常の範囲にあると判断する。
報告№108-0387 報告№109-09061 | 分析№108-02609 分析№109-000619 | 109-000619 | 、汚染度、軸受の潤滑状態を確認する。汚染度および軸受の潤滑状態分析の結果、異常摩耗の早期発見パラメータであるフェログラフィーのIs値がの乗とやや高く、潤滑状態がやや厳しい状態にあることが分かりました。摩耗粒子の形態観察で観察された粒子は、ラビング粒子、局部的に高圧・高温となる場合に発生するフリクションポリマでしたが、中でも他の粒子に比較してフリクションポリマはやや多く観察されました。フリクションポリマは、タービン油が軸受摺動面で高圧下に押し込められ、高圧状態になると同時に、圧縮熱も発生して高温状態にもなり、その結果、潤滑油が重合して発生することが知られています。そのため、高温高圧状態が継続した場合、潤滑油は劣化する場合があります。今回は、更油からヶ月経過していても、油劣化の進行が確認されていませんので直ちに対策を検討する必要はありませんが、今後、使用時間を延長する場合は、定期的な分析を行い、劣化の進行程度を把握する必要があります。次回分析の時期を理論的に求めたところ、最短で約.時間となります。この時間は、油中汚染物が均一になるために必要とする時間であり、この時間を経過すれば、油が入れ替わっていても再分析の結果から状態の傾向を確認することが可能となります。そのため、試運転などで数時間の運転が可能であれば、より的確に状況が確認できますので再分析を推奨します。を示す粘度、水分、全酸価、IR、RBOTの各データは良好の範囲にあることから、この油は継続使用可能と判断します。
報告№109-09136 報告№110-00326 | 分析№109-001160 分析№110-001458 | 110-001458 | 摩擦面で発生している摩耗の形態や潤滑状態は、フェログラフィーで得られた摩耗粒子の観察結果から評価します。同法は、摩耗粒子を含んだ試料油を磁力で油と粒子とに分離する技術で、分離された摩耗粒子を解析することによって潤滑状態の健全性や摩耗粒子の発生原因を診断するものです。摩耗粒子と摩耗形態観察された粒子は、潤滑状態が正常な場合に発生する摩耗粒子金属潤滑部が局部的に油膜切れを起して発生するシビア粒子局部的に高圧・高温となる場合に発生するフリクションポリマ外部から混入したと思われる鉄錆、樹脂等でした。以上から潤滑部で発生している摩耗は正常なマイルド摩耗とやや厳しい摩耗形態である凝着摩耗であることが分かりました。また、局部的に高圧・高温の箇所があることも確認されました。フリクションポリマは、潤滑油が軸受軌道面に押し込められ高圧状態になると同時に、圧縮熱により高温状態になった結果、基油自身重合反応を起こし生成することが知られています。そのため、高圧高温状態の解消がなされなければ、潤滑油の劣化が進行し、粘度上昇に因る潤滑異常に進展する場合があります。潤滑状態異常摩耗の早期発見パラメータであるIs値は、潤滑状態が正常であるの乗となっていました。汚染度水分濃度は、前回同様に管理基準以内にあり良好でした。粘度、全酸価、RBOTの各データは、前回同様に管理基準以内にあり良好でした。潤滑油は継続使用可能な状態にあるものの、軸受摺動面で局部的な油膜切れによる摩耗が僅かに発生していますので、以下の対策を推奨します。今後、摩耗の進行状況を監視するため、定期的に分析を実施することを推奨します。傾向監視のための次回採油時期は、回転数と油量から理論的に求めます。本設備の回転数に関する情報が提供されなかったため、rpmと仮定し計算しました。その結果、次回の採油は最短で約時間となります。この時間は、油中汚染物が均一濃度になるために必要な時間であり、この時間を経過すれば、再分析の結果から摩耗速度を評価すことが可能となります。本計算は、回転数を仮定して求めていますので、次回分析実施時までに回転数等の設備情報をご提供下さい。
|  | 112-002844 | 分析の結果、潤滑油および対象設備は継続使用可能な状態にあると判断します。但し、今後も摩耗の進行を傾向監視するため、以下の対策を推奨します。定期的な分析および分析周期の検討定期的に分析を実施することにより、データの変化から異常の兆候を早期に発見することが可能となります。また、今回は対象設備の初回分析であるため、あと最低でも回分析を実施し、分析データの変化から今後の分析周期を検討することを推奨します。今後、局部的な油膜切れによる凝着摩耗の進行が懸念されるため、早めに回目の分析を実施することを推奨します。異種油の混入および油名の確認分析データから新油と一致しないデータが確認されたことから、異種油の混入または油名が違っている可能性があります。油は設備の条件にあった適正な性能のものを使用することが重要であるため、異種油の混入の有無、油名を再確認することを推奨します。最適な採油方法本試料油は、機器停止中にタンクから採油されているため、分析データが低濃度に出ていると推定されます。正確なデータによる診断を行うためにも、今後の採油は、極力運転中もしくは停止直後の油槽中層部から実施されることを推奨します。はフェログラフィーおよびSOAP-Tの結果から総合的に判断した結果、傾向管理が必要な状態にあると考えられます。フェログラフィー【定量分析：Is値】Is値は異常摩耗の早期発見パラメータのつで、摩耗粒子を定量化するために用います。今回のIs値はの乗と低い値でした。フェログラフィー【定性分析：摩耗粒子および摩耗形態観察】分析結果から比較的多く観察された粒子は、以下の通りでした。正常な摩耗粒子・潤滑状態が正常なマイルド摩耗により発生。シビア粒子・潤滑状態がやや厳しい凝着摩耗により発生。金属潤滑部が局部的に油膜切れを起していると考えられます。Iカップリング発光分光分析【SOAP-T】検出された金属元素から発生箇所を推定すると、以下の通りでした。鉛、銅、錫・シリンダ内壁、ポンプ内部等リン、亜鉛・添加剤カルシウム、ナトリウム、マグネシウム、ホウ素・外部混入異物SOAP-Tの結果、カルシウムが比較的高い値でした。使用油であるテラスオイルには、添加剤としてカルシウムは添加されていないことから、異種油の混入、または、油名が違う可能性が考えられます。水分は良好でした。
報告№109-09136 報告№113-00600 | 分析№109-001160 分析№113-002539 | 113-002539 | 潤滑、汚染状態は良好の範囲にあることから、潤滑油は継続使用可能な状態にあると考えられます。減速機減速機は継続使用可能な状態にあると判断します。但し、今後の摩耗推移の監視が有用です。定期的な分析今後の疲労摩耗の推移を監視するため、定期的に分析を実施することを推奨します。最適な採油方法本試料油は、機器停止中にオイルクーラーエア抜き弁から採油されているため、別紙油中粒子の沈降の影響に示すように、油中粒子などの固形物は沈降の影響を受けて分析データが低濃度に出ていると推定されます。正確なデータによる診断を行うためにも、今後の採油は、極力運転中もしくは停止直後の油槽中層部から実施されることを推奨します。異常摩耗の早期発見のパラメータであるIs値は、前回のレベルからレベルに上昇しているものの、正常でした。但し、潤滑部の摩耗が認められたため、定期的に潤滑油分析を実施し、摩耗推移を監視することが有用と考えます。フェログラフィーで観察された代表的な粒子は、以下の通りです。正常な摩耗粒子・潤滑状態が正常なマイルド摩耗により発生。疲労摩耗粒子・繰返し応力による金属疲労で発生。大型化するとフレーキングの発生が懸念されます。計数汚染度は前回のNAS級からNAS級にランク低下し、良好です。前回同様、粘度、水分、酸価、IRの各データは良好です。
報告№109-09136 報告№114-00261 | 分析№109-001160 分析№114-000952 | 114-000952 | 分析の結果、水分はppmと若干高いことから、水分が混入している可能性があります。また、計数汚染度がNAS級以上、重量汚染度もmg/mlと共に管理限界値を超えていることが分かりました。計数汚染度、重量汚染度ともに非常に汚染されていることから、汚染による軸受摩耗や主軸表面の摩耗が懸念されます。これらを予防するため大至急濾過が必要と判断します。軸受汚染度が極めて高いものの、現時点では軸受の主成分である錫の検出濃度が比較的低濃度であることから、軸受は継続使用可能な状態にあると判断します。但し、赤錆や砂等が比較的多く観察されており、油槽内では激しい錆の発生があると推定されますので、以下の対策を推奨します。油槽内面の目視点検と濾過油槽内では、軸受台金の支持部が微振動により摩耗しているか、或いは、場合によっては油槽内壁に錆が発生していることも推定されることから、至急油槽内部の目視点検を推奨します。また、油の汚染度が高いことから、摩耗粒子や異物等の夾雑物が潤滑部に噛み込むことによる摩耗の進行が懸念されるため、大至急濾過を推奨します。油槽底部から採油を実施水分が混入した場合、油槽内で分離していることがあります。そのため、油槽底部からも採油を実施し、水分濃度を確認することを推奨します。分析結果異常摩耗の早期発見のパラメータであるIs値は、前回のレベルからレベルに上昇しており、高い値です。潤滑部の摩耗が認められたため、定期的に潤滑油分析を実施し、摩耗推移を監視することが有用と考えます。フェログラフィーで観察された代表的な粒子は、以下の通りです。正常な摩耗粒子・潤滑状態が正常なマイルド摩耗により発生。赤錆・金属表面が酸化により剥がれ落ちやすくなる腐食摩耗により発生。鉄錆、砂等・外部から混入したと考えられます。SOAP/D-SOAPの結果、鉄、アルミニウム、ケイ素が非常に高い値で検出されています。腐食摩耗と外部混入異物の影響と思われます。また、軸受メタルの主成分である錫、鉛、アンチモンが検出されていることから、軸受メタルの摩耗が発生していると推定されます。油中の汚染度が高いことから、さらに摩耗が進行することが懸念されます。計数汚染度はNAS級以上、重量汚染度はmg/mlと共に管理限界値を超えています。フィルタグラムで鉄錆、砂、繊維等が観察されていることから、汚染度が高い要因は、腐食と外部混入異物の影響と思われます。粘度、全酸価、IR、RBOTの各データは良好です。水分はppmと管理限界値以下であるものの、やや高い値となっています。腐食摩耗がさらに進展する場合があります。
報告№109-09136 報告№110-00259 | 分析№109-001160 分析№110-001004 | 110-001004_100820 | ・摩耗状態摩耗状態は、潤滑油中に含まれる金属成分とその濃度を調査し、調査の結果から評価します。金属元素と濃度の分析は、試料油を以上の高温で発光させ、その光を分光器で分光し、分光によって得られた光の強度と金属固有の波長とから元素を特定するIカップリング発光分光分析法を用います。今回の試料はギヤ油でしたが、検出された金属は、SOAPの結果表に示す通り、前回同様の鉄、鉛、アンチモン、ニッケル、リン、亜鉛、カルシウム、バリウム、アルミニウム、ケイ素、ナトリウム、マグネシウムでした。これら検出された金属元素から発生箇所を推定すると、鉄、鉛、アンチモン、ニッケル・ギヤ歯面、軸受等リン・オイル添加剤亜鉛、カルシウム、バリウム、アルミニウム、ケイ素ナトリウム、マグネシウム・外部混入異物であると思われます。このうち、機械部品が摩耗したと思われる元素はのグループです。検出された金属の粒子は、繰返し応力を受けて発生する疲労摩耗粒子、金属潤滑部が局部的に油膜切れを起して発生するシビア粒子、局部的に高圧・高温となる場合に発生するフリクションポリマであったことから、潤滑部では、疲労による疲労摩耗と油膜破断による凝着摩耗が発生しており、前回確認された疲労摩耗が継続していることが分かりました。この摩耗状態は、異常摩耗の早期発見パラメータであるフェログラフィーのIs値であらわされますが、Is値が前回のの乗から今回の乗にヶ月間で桁上昇していました。・フリクションポリマフリクションポリマは、潤滑油がギヤ歯面や軸受軌道面で高圧下に押し込められ高圧状態になると同時に、圧縮熱も発生して高温状態になります。その結果、潤滑油が重合して発生することが知られています。そのため、高圧高温状態の解消がなされなければ、潤滑油は劣化する場合があります。・汚染度計数汚染度は当社推奨の管理限界値を超えていました。フィルタ表面の異物観察で茶褐色の粘ちょう物、鉄錆、砂等が観察されたことから、汚染度が高い要因は、摩耗、スラッジと外部混入異物の影響と思われます。・前回同様に粘度、水分、全酸価、IRの各データは良好でした。ギヤおよび軸受、潤滑油は継続使用可能な状態にあるものの、摩耗の進行および油の劣化が懸念されるため以下の対策が必要です。異常摩耗の早期発見パラメータであるIs値の上昇傾向から、管理目安に到達する時期を予測しようとしたところ、今回の採油が機器停止直後に実施されていたに対して、前回が機器停止中に実施されていたため、採油条件が前回と今回に相違があり分析データを比較することが適当ではないと思われました。そこで、今回分析データと、今回と採油条件が同じで、今回までに更油、新油の補充、濾過を実施していない前々回の分析データから到達時期を確認しました。その結果、別紙の表および図の通り管理目安到達時期は年半後と推測されました。継続使用可能な状態にあるものの、今後、摩耗状態の監視および油の劣化の有無を確認するため引き続き定期分析実施を推奨いたします。尚、トライボ診断では、バックラッシの増加量を分析結果から計算できますので、構造が確認できる図面、歯形、モジュール、歯幅、歯数、回転数をお知らせ下さい。計算結果をご報告いたします。
|  | 114-000648 | 対象設備は継続使用可能な状態にあると判断します。但し、今後の摩耗推移を確認するためにも傾向監視を継続することが有効です。定期的な分析今後の凝着摩耗の推移を監視するため、定期的な分析実施を推奨します。異常摩耗の早期発見のパラメータであるIs値は、前回のレベルからレベルに上昇し、やや高い値でした。また、潤滑部の摩耗が認められたため、定期的に潤滑油分析を実施し、摩耗推移を監視することが有用と考えます。フェログラフィーで観察された代表的な粒子は、以下の通りです。正常な摩耗粒子・潤滑状態が正常なマイルド摩耗により発生。シビア粒子・潤滑状態がやや厳しい凝着摩耗により発生。極微小領域で油膜切れが発生したことを示します。シビア粒子は、摩擦面が将来的に異常摩耗へ進展する可能性を示唆しているため、傾向監視が有用と思われます。詳細は、別紙傾向監視が必要な摩耗粒子をご覧ください。余寿命評価転がり軸受の場合、当社の研究成果からIs値が指数関数的に上昇していくことが確認されています。当該機は、前回から時間分稼働してIs値がレベルになっていることから、この傾向を基に今後の状態を予測した結果、別紙Is値上昇傾向に示すように、管理基準のに到達する時間は稼働時間で約時間と推定されました。管理限界値は、到達した時点で直ちに焼損すると言った異常な潤滑状態となるわけではなく、異常の兆候が出ているものの手入れをすれば継続使用可能な状態であるため、この時間を参考に今後の分析周期を検討してより正確に状態把握をするよう推奨します。
報告№107-4530 報告№107-0291 | 分析№107-01164 分析№107-01534 | 107-01534 | トライボ診断により、、汚染度、軸受の潤滑状態を確認する。分析の結果、すべり軸受の摩耗が確認されたものの、軸受の潤滑状態は正常な範囲にあり、この油は継続使用可能と判断します。これらのことは、SOAP／D－SOAPでメタルの主成分である錫が検出されたものの、低濃度であることフェログラフィーの結果、異常摩耗の早期発見パラメータであるIs値がのマイナス乗と良好の範囲にあること計数汚染度がNAS級と良好の範囲にあることを示す粘度、水分、全酸価、IRの各データが良好であること以上のことから判断しました。
報告№106-0227 報告№106-0502 | 分析№106-01279 分析№106-02877 | 106-02877 | 濾過前の試料油を分析した結果、粘度がmm/sと新油のmm/sに比較して、粘度変化率は+％で、やや不良領域にありました。現在、ISOVGからISOVGに移行しているため異常ではなく、本試料油は継続使用可能と判断します。
報告№107-0483 | 分析№107-02872 | 107-02872 | トライボ診断により、機器軸受の潤滑状態、潤滑油の劣化状態を診断する。分析の結果、異常摩耗の早期発見パラメータであるフェログラフィーのIs値がの乗と管理目安に到達していました。観察された摩耗粒子には、硬い異物の噛み込みにより発生する切削粒子、局部的な油膜切れにより発生したシビア粒子、外部から混入した鉄錆や砂が観察されていることから、Is値が高い要因は、摩耗粒子の発生と外部混入異物によるものと考えられました。現在のところ、転がり軸受の寿命の指標となるフレーキングの発生は確認されていないことから、本軸受は継続使用可能な状態あると思われますが、摩耗粒子発生時には軌道面に損傷が発生しており、これが起点となってフレーキングに進展することが懸念されるため、ヶ月以内にトライボ診断を実施し、摩耗の進行状況を監視することを推奨します。このことは、計数汚染度がNAS級と高い値であること転がり軸受の摩耗により発生する鉄がSOAPでppm、D－SOAPでppm検出されたこと異常摩耗の早期発見パラメータであるフェログラフィーのIs値がの乗と管理目安に到達し、硬い異物の噛み込みにより発生する切削粒子、局部的な油膜切れにより発生したシビア粒子が観察されたこと以上のことから判断しました。尚、を示す全酸価、IRの各データは良好の範囲にあることから、この油は継続使用可能と判断します。
報告№108-0227 報告№110-00453 | 分析№108-01664 分析№110-002043 | 110-002043 | 前回に比較してSOAPで銅がからppmに増加していました。銅の溶出箇所は、貴社ご提供の図面からデフレクターとバッフルという部品からと考えられます。これらの部品はオイルシールの役目を果たしていることから、溶出が継続した場合、シャフトとのギャップが増大し、油漏れの原因になることが懸念されます。巡視の際には油漏れと油面の低下に注意を払う必要があります。今後は、銅の溶出が継続した場合、ギャップが増大することにより油漏れが発生し、さらには油面低下により潤滑不良が発生し、摩耗が進行することが懸念されます。また、銅濃度の増加は、別紙鉱油の酸化に対する金属触媒の影響に示すように濃度の増加とともに酸化速度が加速することが分かっています。汚染度前回に比較して計数汚染度はNAS級からNAS級にランク増加したものの、当社推奨の管理限界値内にあることから、良好と判断します。軸受は継続使用可能な状態にあるものの、以下の対策が必要です。銅を使用した箇所の摩耗および酸化劣化の進行状況を監視するため、定期的に分析を実施されることを推奨します。次回分析の時期を理論的に求めたところ、最短で約.時間となります。この時間は、油中汚染物が均一になるために必要とする時間であり、この時間を経過すれば、再分析の結果から状態の傾向を確認することが可能となりますので、これを参考に次回分析時期を検討されることを提案します。は良好と判断します。計数汚染度計数汚染度はNAS級と当社推奨の管理限界値のNAS級以内にあり、良好と判断します。重量汚染度は.mg/mlと当社推奨の管理限界値のmg/ml以内にあり、良好と判断します。機器の潤滑状態SOAPの結果、銅が比較的多く検出されました。SOAPSOAPの結果、油の添加剤成分であるリン、亜鉛が検出されました。一方、銅が検出されました。銅を使用した部分の溶出が発生していると考えられます。この溶出は検出された亜鉛系添加剤の成分と銅が反応し、溶出することが知られています。別紙鉱油の酸化に対する金属触媒の影響に示すように、銅濃度が増加すると酸化速度が速まりますので、酸化劣化の進行状況を全酸価の変化で監視されることを推奨します。D－SOAPD－SOAPの結果、摩耗により発生する鉄および錫が検出されていないことから、良好と判断します。フェログラフィーフェログラフィーの結果、異常摩耗の早期発見パラメータであるIs値がのマイナス乗と良好の範囲にあることから、潤滑状態は正常と判断します。
報告№108-0227 報告№110-00595 | 分析№108-01664 分析№110-002612 | 110-002612 | Iカップリング発光分光分析供試のギヤ油をSOAP／D－SOAPで分析した結果、鉄、鉛、銅、錫、リン、亜鉛、カルシウム、アルミニウム、ナトリウム、マグネシウムが検出されました。これらの検出された金属元素から発生箇所を推定すると鉄、鉛、銅、錫・軸受等リン・オイル添加剤亜鉛、カルシウム、アルミニウム、ナトリウム、マグネシウム・外部混入異物であると思われます。このうち、機械部品が摩耗したと思われる元素はのグループです。フェログラフィー摩耗粒子の形態で比較的多く観察された粒子は、潤滑状態が正常な場合に発生する摩耗粒子、金属潤滑部が局部的に油膜切れを起して発生するシビア粒子、繰返し応力を受けて発生する疲労摩耗粒子でした。このような摩耗粒子が観察された場合には、潤滑部では正常なマイルド摩耗、やや厳しい摩耗による凝着摩耗と疲労による疲労摩耗が発生していることが分かります。但し、異常摩耗の早期発見パラメータとして摩耗粒子を定量化して評価するフェログラフィーのIs値は、前回のの乗から変化はないことから、摩耗の進行はなく安定していると判断します。前回に比較して計数汚染度はNAS級から等級に変化はなく、良好でした。前回同様に粘度、水分、全酸価、IRの各データは良好でした。軸受および潤滑油は継続使用可能な状態にあると判断します。今後も定期的に分析を実施し、摩耗の進行状況を確認することを推奨します。
報告№109-09136 報告№111-00053 | 分析№109-001160 分析№111-000255 | 111-000255 | 更油からの使用時間をもとに潤滑油の余寿命を評価したところ、潤滑油は次回定検まで使用可能と判断できました。次回定検時に更油を実施しない場合は、酸化安定度を知るための分析を実施し、余寿命を確認することを推奨します。酸化安定度はminであり、当社推奨の管理限界値のmin以上であることから、良好と判断します。
報告№103-0006 報告№103-0006 | 分析№103-00105 分析№103-00105 | 103-00105 | 分析の結果、ギヤ歯面で疲労摩耗が進行しつつあることが確認されました。今後、疲労摩耗によるバックラッシの増大と、それによる振動の発生が懸念されます。また、振動が原因でギヤの異常摩耗が進行することも考えられますので、再分析を実施されることを推奨します。このことは、計数汚染度がNAS級以上と高くSOAP／D-SOAPでギヤ歯面の摩耗により発生した鉄が検出され、異常摩耗の早期発見パラメータであるフェログラフィーのIs値がの乗と高いことから判断しました。尚、バックラッシの増加量は、分析結果から計算できますので、構造が確認できる図面、ギヤの形式、歯形、モジュール、歯数、回転数、増速比、歯幅をお知らせ下さい。計算結果をご報告いたします。新油との比較が必要ですが、水分及びIRが良好であることから、現時点では使用可能な状態であると考えられますが、今後、粘度変化の把握、油劣化の予測を行う場合、新油データが必要ですので、現在使用している新油をご提供下さい。粘度は判定できませんでした。粘度は.mm/sでした。新油データが当社データベースになかったため、判定できなかったものの、油名からISOVGグレードであることが確認できますので、このISOVGグレードの粘度範囲は～mm/sですので、本試料油の粘度は範囲内にあり、良好と判断します。尚、粘度の変化率を精確に把握することは重要ですので、現在使用している新油を分析し、そのデータを基準に管理することを推奨します。水分は良好と判断します。水分は.ppmと管理限界値の以下にあり、良好と判断します。全酸価は判定できませんでした。全酸価は.mgKOH/gでした。新油データが当社データベースになかったため、判定できませんでした。全酸価は新油データとの比較管理が必要ですので、現在使用している新油を分析し、そのデータを基準に管理することを推奨します。IRは良好と判断します。IRはチャートに示すように、油劣化の兆候を示すカルボン酸の吸収が確認されていないことから、継続使用可能な状態にあると考えられます。但し、このIRも全酸価同様に新油データとの比較による判断が必要ですので、現在使用している新油を分析することを推奨します。計数汚染度、重量汚染度、共に汚染されていました。計数汚染度は当社推奨の管理限界値を超えていました。計数汚染度はNAS級以上と当社推奨の管理限界値のNAS級を超え、汚染されていました。重量汚染度はやや高い値でした。重量汚染度はmg/mlとやや汚染されていました。機器の潤滑状態油中摩耗粒子によるトライボ診断の結果、ギヤ歯面で疲労摩耗が進行しつつあることが確認されました。今後、疲労摩耗によるバックラッシの増大と、それによる振動の発生が懸念されます。また、振動が原因でギヤの異常摩耗が進行することも考えられますので、再分析を実施されることを推奨します。SOAPは良好と判断します。SOAPの結果、摩耗により発生した鉄が若干検出されていますが、良好の範囲にあると判断します。尚、油の添加剤成分であるリン、亜鉛、カルシウムが検出されました。D－SOAPの結果、鉄、銅が検出されました。D－SOAPの結果、摩耗により発生する鉄、銅が検出されました。フェログラフィーの結果、バックラッシの増大が懸念されました。油中摩耗粒子によるトライボ診断の結果、ギヤ歯面に疲労摩耗により発生した傷が発生していることがわかりました。今後摩耗が進行し、バックラッシが増大し、さらに振動も発生することが懸念されます。また、その振動が原因でギヤの異常摩耗が進行することが考えられますので再分析を実施されることを推奨します。
報告№104-0073 | 分析№104-00645 | 104-00645 | 分析の結果、鉄を使用した箇所、例えば、主軸や軸受の支持部等の鉄系材料を使用した箇所にフレッティング及び微小領域における凝着摩耗による摩耗の発生と、銅を使用した箇所、たとえば、軸受支持部の銅系材料を使用した箇所、冷却管の支持部等でも摩耗が発生していることが摩耗粒子の観察から確認されました。今後、発生した摩耗粒子が軸受摺動面に噛み込み、摩耗が進行することが懸念されるため、可能であれば濾過を実施されることを推奨します。濾過が実施できない場合は、～ヶ月以内に再度分析を実施し、汚染状況及び摩耗の進行状況を確認されることを推奨します。これらのことは、計数汚染度がNAS級と当社推奨の管理限界値に到達し、重量汚染度がmg/mlと当社推奨の管理限界値を超えていたこと異常摩耗の早期発見パラメータであるフェログラフィーのIs値が、の乗と高く、摩耗粒子形態観察で、フレッティングにより発生したμm未満の赤錆が多く観察され、金属接触が厳しい場合に発生するシビア粒子、摩擦熱が高い場合に発生する黒錆が観察されたことD－SOAPで、鉄がppm、銅がppm、メタルの主成分である錫が検出されたこと以上のことから判断しました。
|  | 114-000810 | 分析の結果、は良好の範囲にあることから、継続使用可能と判断します。対象設備は継続使用可能な状態にあると判断します。但し、異常摩耗の早期発見パラメータであるフェログラフィーのIs値がレベルと高く、摩耗粒子の形態観察で潤滑状態が正常な場合に発生する摩耗粒子、金属接触が厳しく、且つ、摩擦熱が高い場合に発生する黒錆が比較的多く観察されていることから、シリンダ摺動面やポンプ内部では、厳しい摩耗状態であると推定されます。また、SOAPの結果で亜鉛がppm検出されています。この亜鉛は、銅と同時に検出されていることから、銅合金を使用した箇所、例えばブッシュなどの摩耗が発生していると思われます。今後、バルブ類の動作障害等が発生することが懸念されるため、以下の対策を推奨します。定期的な分析今後懸念される凝着摩耗の進行を監視するため、定期的に分析を実施することを推奨します。
報告№109-09136 | 分析№109-001160 | 113-001564 | 潤滑油および軸受は継続使用可能な状態にあると判断します。但し、軸受メタルの主成分である錫が検出されたことから、今後の摩耗進行の有無を確認するためにも傾向監視を継続することが有効です。定期的な分析今後懸念される軸受メタルの摩耗進行を監視するため、定期的に分析を実施することを推奨します。軸受メタルの情報提供今後軸受メタルの摩耗が進行した場合、摩耗程度を評価する必要がありますので、次回分析時には、メタルサイズ、油量、油入れ替え時期、直近のメタル交換時期をお知らせください。Is値は異常摩耗の早期発見のパラメータのつで、摩耗粒子を定量化するために用います。前回に比較して、Is値はの乗からマイナス乗に低下し、低い値でした。但し、前回に比較してD-SOAPで錫がから増加していることから、軸受メタルが摩耗していると考えられます。前回に比較して、計数汚染度はNAS級からNAS級にランク低下し、当社推奨の管理限界値以下であり、良好でした。．前回同様に、粘度、水分、全酸価、IR、RBOTの各データは良好でした。
報告№106-0478 | 分析№106-02764 | 106-02764 | 濾過前の試料油を分析した結果、計数汚染度が前回NAS級から、今回NAS級に約年ヶ月でランク上昇しました。摩耗粒子形態観察およびフィルタ写真の結果、鉄錆、砂が観察されているため、汚染度が上昇した要因は、外部から混入したと思われる異物によるものと考えられます。但し、潤滑異常の早期発見パラメータである摩耗過酷度を示すIs値が.と非常に良好の範囲にあることから、潤滑状態は良好な状態にあると判断します。汚染度が高くなった原因は、採油がドレンバルブであるため、ドレンバルブ配管内の汚染物を採取している可能性があります。ドレンバルブから採油を実施する場合は、廃油を十分に実施すると共に、可能であれば、主機運転中、または、主機停止直後のタイミングで採油することを推奨します。尚、RBOTが前回に比較し、min上昇したのは、新油の補充等の影響が考えられます。今後は、今回のRBOT値によりデータ管理を行います。
報告№108-0387 報告№108-5109 | 分析№108-02609 分析№108-03551 | 108-03551 | 負荷試験後の、汚染度、潤滑状態を確認する。分析の結果、摩耗粒子の観察から本試料油中で発生している摩耗形態は、潤滑状態が正常なマイルド摩耗と、異物の切削作用で発生する切削摩耗が混在していることが分かりました。マイルド摩耗は、機械が正常な摩耗をしている場合に発生する、いわゆる正常摩耗です。この状態は、金属がマイルドに擦られることにより金属表面に摩耗が極めて少ない特殊な表面層が形成され、摩擦表面が平滑な状態となります。この状態が安定である限り摩耗状態は正常であり発生する摩耗粒子は少ないことが分かっています。今回観察された摩耗形態は、このマイルド摩耗が支配的であることから、現在のところ、シリンダおよびピストンリング、クランクメタル等は正常な摩耗の範囲にあり、継続使用は可能と判断します。尚、を示す粘度、水分、全塩基価、IRの各データは良好の範囲にあることから、この油は継続使用可能と判断します。
報告№105-0270 報告№105-0354 | 分析№105-01754 分析№105-02317 | 105-02317 | 本試験は、トライボ診断を実施し、軸受の潤滑状態、汚染状況、油の劣化状態を確認することを目的としました。軸受の潤滑状態摩耗粒子を観察した結果、μm未満の正常な摩耗粒子が多数観察されているものの、転がり軸受の寿命指標であるフレーキングによる粒子の発生が確認されておらず、現在のところベアリングは継続使用可能な状態にあると判断します。但し、外部から混入したと思われる砂等の異物が観察されていることから、今後、これらの異物が軌道面に噛み込み、疲労摩耗に進展することが懸念されるため、運転時間が時間経過した時点でトライボ診断を実施し、摩耗の進行状況を確認することを推奨します。油の汚染状況計数汚染度がNAS級以上、重量汚染度がmg/mlと汚染されていました。油の劣化状態油の劣化状況を確認するために実施した粘度、水分、全酸価、IRの各データが良好であることから、この油は継続使用可能と判断します。
報告№109-09136 報告№110-00259 | 分析№109-001160 分析№110-001000 | 110-001000_100820 | ・摩耗状態摩耗状態は、潤滑油中に含まれる金属成分とその濃度を調査し、調査の結果から評価します。金属元素と濃度の分析は、試料油を以上の高温で発光させ、その光を分光器で分光し、分光によって得られた光の強度と金属固有の波長とから元素を特定するIカップリング発光分光分析法を用います。今回の試料はギヤ油でしたが、検出された金属は、SOAPの結果表に示す通り、ほぼ前回同様の鉄、鉛、アンチモン、ニッケル、錫、リン、亜鉛、カルシウム、バリウム、アルミニウム、ケイ素、ナトリウムでした。これら検出された金属元素から発生箇所を推定すると、鉄、鉛、アンチモン、ニッケル、錫・ギヤ歯面、軸受等リン・オイル添加剤亜鉛、カルシウム、バリウム、アルミニウム、ケイ素、ナトリウム・外部混入異物であると思われます。このうち、機械部品が摩耗したと思われる元素はのグループです。検出された金属の粒子は、潤滑状態が正常な場合に発生するマイルド摩耗粒子、金属潤滑部が局部的に油膜切れを起して発生するシビア粒子、繰返し応力を受けて発生する疲労摩耗粒子であったことから、潤滑部では、油膜破断による凝着摩耗、疲労による疲労摩耗が発生しており、前回同様の摩耗形態が継続して発生していることが分かりました。この摩耗状態は、異常摩耗の早期発見パラメータであるフェログラフィーのIs値であらわされますが、Is値が前回のの乗からの乗とヶ月で桁上昇していました。・汚染度計数汚染度は前回同様のNAS級以上で当社推奨の管理限界値を超えていました。フィルタ表面の異物観察で茶褐色の粘ちょう物、金属片、鉄錆、砂等が観察されたことから、汚染度が高い要因は、摩耗、スラッジと外部混入異物の影響と思われます。・前回同様に粘度、水分、全酸価、IRの各データは良好でした。ギヤおよび軸受、潤滑油は継続使用可能な状態にあるものの、摩耗の進行が懸念されるため以下の対策が必要です。異常摩耗の早期発見パラメータであるIs値の上昇傾向から、管理目安に到達する時期を予測しようとしたところ、今回の採油が機器停止直後に実施されていたに対して、前回が機器停止中に実施されていたため、採油条件が前回と今回に相違があり分析データを比較することが適当ではないと思われました。そこで、今回分析データと、今回と採油条件が同じで、今回までに更油、新油の補充、濾過を実施していない前々回の分析データから到達時期を確認しました。その結果、別紙の表および図の通りIs値の上昇傾向は認められず摩耗が安定していることが確認されたため、継続使用可能な状態にあると判断されました。今後、摩耗状態の監視および油の劣化の有無を確認するため引き続き定期分析実施を推奨いたします。尚、トライボ診断では、バックラッシの増加量を分析結果から計算できますので、構造が確認できる図面、歯形、モジュール、歯幅、歯数、回転数をお知らせ下さい。計算結果をご報告いたします。
報告№108-0411 報告№110-00263 | 分析№108-02745 分析№110-001039 | 110-001039 | ・摩耗状態SOAP／D－SOAPの結果、潤滑油中からは摩耗により発生した鉄、銅が検出されました。粒子の観察結果から、繰り返し応力を受けて発生する疲労摩耗粒子が観察されたことから、潤滑部では、疲労による疲労摩耗が発生していることが分かりました。転がり軸受寿命の指標としている摩耗粒子が観察されなかったことから、フレーキングの発生はないものの、異常摩耗の早期発見パラメータであるフェログラフィーのIs値は、の乗とやや高い範囲にあることから、疲労摩耗が進行しつつあることが分かりました。また、観察された摩耗粒子は比較的大きいサイズであることから、剥離痕が起点となってフレーキングに進展することが懸念されました。・汚染度計数汚染度がNAS級とやや高い値でした。フィルタ表面の異物観察で金属片、鉄錆等が観察されたことから、汚染度が高い要因は、摩耗と外部混入異物の影響と思われます。結論軸受は継続使用可能な状態にあるものの、以下の対策が必要です。今後、疲労摩耗の進行を監視するため、定期的に分析を実施し、摩耗の進行状況を確認することを推奨します。なお、今回採油は更油語稼働時間が時間しか経過しておらず、短時間で摩耗が進行していると思われます。なるべく早い時期に再度分析を実施することを併せて推奨します。計数汚染度はやや高い値でした。計数汚染度計数汚染度はNAS級と当社推奨の管理限界値のNAS級以内にあるものの、やや高い値でした。重量汚染度はmg/mlでした。機器の潤滑状態フェログラフィーの結果、繰り返し応力を受けて発生する～μmサイズの疲労摩耗粒子が比較的多く観察されました。SOAPSOAPの結果、摩耗により発生する鉄および銅、油の添加剤成分であるリンが検出されました。D－SOAPD－SOAPの結果、摩耗により発生する鉄および銅、油の添加剤成分であるリンが検出されました。フェログラフィーフェログラフィーの結果、異常摩耗の早期発見パラメータであるIs値がの乗とやや高い範囲にあり、摩耗粒子の形態観察の結果、繰り返し応力を受けて発生する～μmサイズの疲労摩耗粒子が比較的多く観察されました。
報告№109-0034 報告№109-0034 | 分析№109-00173 分析№109-00173 | 109-00173 | 分析の結果、摩耗は安定しており、転がり軸受の寿命の指標となるフレーキングで発生する摩耗粒子が観察されていないことから、軸受は継続使用可能と判断します。これらのことは、前回同様に異常摩耗の早期発見パラメータであるフェログラフィーのIs値がの乗とやや高く、摩耗粒子の形態観察の結果、微小な疲労摩耗粒子、外部から混入したと思われる鉄錆等がやや多く観察されたものの、計数汚染度はランク減少し、SOAP／D-SOAPの鉄濃度に変化はないこと以上のことから判断しています。計数汚染度は良好と判断します。計数汚染度は良好と判断します。計数汚染度はNAS級と当社推奨の管理限界値のNAS級以内にあり、良好と判断します。重量汚染度はmg/mlとなっています。重量汚染度はmg/mlとなっています。機器の潤滑状態フェログラフィーの結果、微小な疲労摩耗粒子、外部から混入したと思われる鉄錆等が多く観察されています。SOAPの結果、鉄が検出されています。SOAPの結果、摩耗により発生する鉄、鉛、油の添加剤成分であるリンが検出されています。D－SOAPの結果、鉄が検出されています。D－SOAPの結果、摩耗により発生する鉄、鉛、銅、油の添加剤成分であるリンが検出されています。フェログラフィーの結果、微小な疲労摩耗粒子、外部から混入したと思われる鉄錆等が多く観察されています。異常摩耗の早期発見パラメータであるフェログラフィーのIs値がの乗とやや高く、摩耗粒子の形態観察の結果、微小な疲労摩耗粒子、外部から混入したと思われる鉄錆等が多く観察されています。
報告№105-0050 | 分析№105-00327 | 105-00327 | 本試験は、通常の回転数より高回転で使用したため、その影響で軸受に異常がないかを確認するために分析を実施しました。分析の結果、異物の噛み込みにより摩耗が若干発生していますが、転がり軸受の寿命の指標となるフレーキングの発生は確認されず、現在のところ、軸受は継続使用可能な状態にあると判断できます。但し、油中の夾雑物の影響で、今後さらに摩耗が進行し、フレーキングに進展する場合がありますので、念のため、稼働時間が時間以上経過した時点で再度分析を実施し、摩耗の進行状況を確認することを推奨します。一方、油中の金属粒子濃度を分析するSOAPの結果、ケイ素がppm検出されました。このケイ素は、油の添加剤の消泡剤の主成分ですが、通常、消泡剤のケイ素は～程度ですので、今回検出されたケイ素は消泡剤の可能性も考えられます。ケイ素は砂の主成分ですが、フェログラフィーでは砂が観察されていないことから、外部から混入した砂によるものではないと思われます。シリコングリースをシール部に塗布している場合、このシリコングリースが潤滑油に混入している可能性があります。以上のことから、ケイ素が検出されたのは、添加剤としての消泡剤か、或いは、シリコングリース等である可能性があります。シリコングリースを使用している箇所があるかについてご確認下さい。
報告№109-09136 報告№111-000121 | 分析№109-001160 分析№111-000647 | 111-000647 | グリースおよび軸受は継続使用可能な状態にあると判断します。フェログラフィー摩耗粒子の形態で比較的多く観察された粒子は、潤滑状態が正常な場合に発生する摩耗粒子でした。このような摩耗粒子が観察された場合には、潤滑部では正常なマイルド摩耗が発生していることが分かります。Iカップリング発光分光分析供試グリースを分析した結果、検出された金属元素は、SOAPの結果表に示すように、鉄、アンチモン、錫、リン、亜鉛、カルシウム、アルミニウム、ナトリウムでした。これらの検出された金属元素から発生箇所を推定すると鉄、アンチモン、錫・軸受等リン、亜鉛・グリース添加剤カルシウム、アルミニウム、ナトリウム・増ちょう剤であると思われます。このうち、機械部品が摩耗したと思われる元素はのグループです。グリースのちょう度、滴点、全酸価、IRの各データは良好でした。
報告№107-0472 報告№107-0472 |  | 107-02704_2705 | 油の水分、汚染度は、油清浄機入口および出口共に良好の範囲にありました。油清浄機入口に比較して出口の粒子数が大きな値を示しており、濾過効率を求めることができませんでした。を示す水分が油清浄機入口、出口共に良好でした。油清浄機の濾過効率による油汚染度管理に関する考察油清浄機の濾過効率の指標であるβ値を確認するため、油清浄機の入口側と出口側の配管より採油を実施し、計数汚染度を実施しました。その結果を下表に示します。 ・ここで、 EMBEDExcel.Sheet.表に示す通り、油清浄機入口に比較して出口の粒子数が大きな値を示しており、濾過効率を求めることができませんでした。油清浄機の入口と出口の粒子数を比較し、濾過後の出口側の粒子数が多くなる現象が見られた場合、その原因として、油清浄機の濾過材の交換時期を迎えた採油配管の排油が十分ではなく、配管内に滞留していた錆などの汚染粒子が混入した状態で採油した採油試料が入れ替わった事などが考えられます。各分析データの傾向グラフ・油清浄機入口表水分は、年月日採油から今回まで若干の変動はあるものの、全てのデータが当社推奨の管理限界値内にあることから、良好と判断します。表計数汚染度計数汚染度は、年月日採油から等級では上昇傾向を示していましたが、今回年月日採油で減少に転じました。また、～μmサイズの粒子数は、年月日採油をピークに減少傾向を示しており、良好な状態にあると判断します。表重量汚染度は、年月日採油から若干の変動はあるものの、全てのデータが当社推奨の管理限界値内にあることから、良好と判断します。・油清浄機出口表水分は、年月日採油から今回まで若干の変動はあるものの、全てのデータが当社推奨の管理限界値内にあることから、良好と判断します。表計数汚染度計数汚染度は、年月日採油をピークに減少傾向を示しており、良好な状態にあると判断します。表重量汚染度は、年月日採油から若干の変動はあるものの、全てのデータが推奨の管理限界値内にあることから、良好と判断します。
報告№108-6005 報告№108-0030 | 分析№108-00106 分析№108-00135 | 108-00135 | グリースの物理的性状、ギヤの潤滑状態を確認する。分析の結果、摩耗粒子の形態観察で潤滑状態が異常と判断するサイズの摩耗粒子が観察されなかったことから、ギヤは継続使用可能と判断します。D－SOAPで鉄、銅、アンチモン、錫が多く検出されました。これらの元素の中でも錫は比較的多く検出されていたことから、錫を使用した箇所の摩耗が進行していることが確認されました。一般に、錫はホワイトメタルなどのすべり軸受材や、転がり軸受の保持器などに使用されることが多く、そのため今回検出された錫とアンチモンが、これらの箇所から検出した可能性が考えられます。錫、アンチモンを使用した箇所がないかを確認し、摩耗箇所を特定することを推奨します。一方、グリースの物理的性状を示す滴点、全酸価、IRの各データは良好の範囲にあるものの、ちょう度が新グリースのに比較してと低下し、当社推奨の管理限界値を超えており、グリースが硬化していることが確認されました。硬化したグリースを使用した場合、油分の流動性が低くなり、ギヤ歯面で良好な油膜が保持しにくくなる可能性があります。そのため油膜切れが発生し、ギヤ歯面の摩耗が進行することが懸念されるため、グリース交換を推奨します。尚、報告書の管理表中に示しているSOAP／D－SOAPは、グリース潤滑の場合、摩耗粒子が均一に分散していないため、測定値が大きく変動することがありますので参考値としてお考え下さい。
報告№108-0202 報告№108-0202 | 分析№108-01485 分析№108-01485 | 108-01485 | 分析の結果、SOAPの銅濃度以外のデータは良好でした。SOAPの銅濃度がppmと高い値を示していました。これは、本軸受油槽内で銅合金を使用した箇所、貴社ご提供の図面からデフレクターとバッフルという部品の溶出によるものと考えられます。これらの部品はオイルシールの役目を果たしており、シャフトとのギャップが増大し油漏れの原因になることが懸念されるため、巡視の際には、油漏れと油面の低下に注意を払い監視する必要があります。今後は、摩耗の増加、油劣化の進行を確認する必要があるため、定期的に分析を実施されることを推奨します。は良好と判断します。計数汚染度は良好と判断します。計数汚染度はNAS級と当社推奨の管理限界値のNAS級以内であり、良好と判断します。重量汚染度は良好と判断します。重量汚染度は.mg/mlと当社推奨の管理限界値のmg/ml以内であり、良好と判断します。機器の潤滑状態機器の潤滑状態は正常と判断します。SOAPの結果、銅が多く検出されました。SOAPの結果、油の添加剤成分であるリン、亜鉛が検出されました。一方、銅が検出されました。銅を使用した部分の溶出が発生していると考えられます。この溶出は検出された亜鉛系添加剤の成分と銅が反応し、溶出することが知られています。銅濃度は別紙鉱油の酸化に対する金属触媒の影響に示すように銅濃度が増加すると酸化速度が速まりますので、酸化劣化の進行状況を全酸価の変化で監視されることを推奨します。D－SOAPの結果は良好です。D－SOAPの結果、摩耗により発生する鉄および錫が検出されていないことから、良好と判断します。フェログラフィーの結果は良好です。フェログラフィーの結果、異常摩耗の早期発見パラメータであるIs値がのマイナス乗と良好の範囲にあることから、潤滑状態は正常と判断します。
報告№109-09136 報告№113-00463 | 分析№109-001160 分析№113-001911 | 113-001911 | 潤滑油および軸受は継続使用可能な状態にあると判断します。但し、将来的な摩耗進行の有無を確認するためにも傾向監視を継続することが有効です。定期的な分析今後懸念される摩耗の進行を監視するため、定期的に分析を実施することを推奨します。診断結果は良好と判断します。粘度前回に比較して今回の粘度は、mm/sからmm/sに低下していました。新油値mm/sに比較して粘度変化率は+％で、当社推奨の管理限界値である±％以内であり、良好と判断します。水分前回に比較して今回の水分は、ppmから.ppmに増加していました。当社推奨の管理限界値の以下であり、良好と判断します。酸価・IR酸価劣化の進行度は、酸価およびIRの結果から総合的に判断します。前回に比較して今回の酸価は、.mgKOH/gからに上昇していました。新油値.mgKOH/g以下であり、IRの結果で油劣化の兆候を示すカルボン酸の吸収が確認されていないことから、良好と判断します。は良好でした。計数汚染度前回に比較して今回の計数汚染度は、NAS級から等級に変化はなく、当社推奨の管理限界値NAS級以下であり、良好でした。重量汚染度前回に比較して今回の重量汚染度は、mg/mlからmg/mlと同程度であり、当社推奨の管理限界値mg/ml以下にあり、良好でした。光学顕微鏡写真重量汚染度で濾過したフィルタ表面上の夾雑物を光学顕微鏡で観察した結果、金属片、鉄錆、砂等が観察されました。総合的に判断した結果、は許容範囲内にあり、機器は継続使用可能と判定しますが、銅の溶出・摩耗が認められたため、定期的に潤滑油分析を実施し、摩耗推移を監視することが有用と考えます。フェログラフィー【異常摩耗指数：Is値】Is値は異常摩耗の早期発見パラメータのつで、摩耗程度を定量化するために用います。今回のIs値はの乗と、低い値でした。但し、前回に比較してIs値の上昇が確認されたことから、Is値の上昇傾向および限界値到達予測を表に示しました。Is値が限界値に達するのは年月と推定されました。フェログラフィー【定性分析：摩耗粒子および摩耗形態観察】観察された全ての粒子量は少でした。Iカップリング発光分光分析【SOAP-T】検出された金属元素と、想定される発生箇所は、以下の通りです。鉄、鉛、銅、クロム、錫・軸受等リン、亜鉛・添加剤カルシウム、ナトリウム・外部混入異物銅を使用した箇所の溶出・摩耗SOAP-Tの結果、銅がppm検出されたことから、銅を使用した箇所の溶出・摩耗が発生していると思われます。亜鉛系添加剤を使用している潤滑油で銅が検出される場合、潤滑系統内でこれらの金属が亜鉛系添加剤の影響により溶出することが知られています。今回の検出は、この溶出と摩耗との双方によるものと考えられます。今後、別紙鉱油の酸化に対する金属触媒の影響に示すように濃度の増加に伴い酸化速度が速まる可能性があります。
報告№109-0020 報告№109-0020 既報で軸受の交換を推奨した４号ロール№３のＩｓ値は１０の８乗でしたが、本軸受はこの値に比較して６桁低い１０の２乗であり、軸受としては継続使用可能な範囲にあると考えられますが、前回分析結果に比較してフレッティングにより発生した赤錆が多く観察されたため、摩耗の進行はフレッティングによるものと考えられます。 | 分析№109-00081 分析№109-00081 | 109-00081 | 軸受の潤滑状態分析の結果、観察された摩耗粒子の多くは、フレッティングにより発生する赤錆でした。これらの粒子を異常摩耗の早期発見パラメータのIs値として数値化して求めたところ、のから乗に桁上昇していました。Is値が今回の値になっている場合、転がり軸受の潤滑状態は流体潤滑よりやや厳しい潤滑状態となっており、局部的に油膜が破断し、微小領域では金属接触が発生する、いわゆる混合潤滑状態になっていることを示しています。そのため、現在の潤滑状態は、摩耗が健全な潤滑状態から、やや摩耗が進展し始めた状態にあると推定されます。また、若干ではありますが、転がり軸受の寿命の指標となるフレーキングに進行すると思われる微小な疲労摩耗粒子が確認されていますので、定期的に分析を実施し、摩耗の進行状況を監視しながら継続使用されることを推奨します。尚、他社のミルロールで実施した、傾向監視による予防保全の好事例を添付しますので、参考にして下さい。を示す粘度、水分、全酸価、IRの各データは良好であることから、この油は継続使用可能と判断します。計数汚染度がNAS級と管理限界値内にあるものの、重量汚染度が.mg/mlとやや汚染されています。
報告№109-09341 報告№109-09341 | 分析№109-002382 分析№109-002382 | 109-002382 | 結論現在のところ、シリンダおよびピストンリング、クランクメタル等は継続使用が可能な状態にあると判断できますが、今後切削摩耗が継続的に発生することが懸念されるため、精密な濾過実施を推奨します。潤滑油を濾過する場合、弁体への異物噛み込みを予防するためにもμm以下のサイズでも濾過できるような精密な濾過機を使用して濾過を実施し、濾過後に清浄度を確認するとともに、予防保全を目的として年に～回程度は清浄度を確認することを推奨します。特性低下全ての項目が良好な範囲にあったことから特性低下は認められず良好と判断します。粘度粘度はmm/sと新油値mm/sに対する粘度変化率は+.％で、当社推奨の管理限界値である±％以内にあり良好と判断します。全酸価全酸価はmgKOH/gと新油値mgKOH/gに比較して若干高くなっていたものの、今回の分析結果には劣化の兆候として現れる有機物・有機化合物が確認されていないことから基油は良好と判断します。有機物・有機化合物酸化劣化の兆候のパラメータである有機物・有機化合物は、今回の分析結果で確認されなかったことから、基油には劣化兆候はなく良好と判断します。汚染粒子数はNAS級以上と汚染されています。水分濃度はと当社推奨の管理限界値の以下ですが、管理限界値に近いため、部分更油をするなどで水分値を低濃度にすることが必要と判断します。汚染粒子数はNAS級以上と汚染されています。汚染物重量汚染物重量はmg/mlでした。摩耗観察された摩耗粒子は、μm以下の鉄系摩耗粒子、異物の噛み込みにより発生する切削粒子が比較的多く観察されました。異常摩耗の早期発見パラメータであるフェログラフィーのIs値がの乗と高く、摩耗粒子の形態観察の結果、μm以下の鉄系摩耗粒子、異物の噛み込みにより発生する切削粒子が比較的多く観察されました。金属濃度SOAP金属濃度SOAPの結果、鉄、銅、油の添加剤成分であるリン、亜鉛、カルシウム、マグネシウム、ホウ素、外部から混入したと思われるアルミニウム、ケイ素が検出されました。金属濃度酸溶解法金属濃度酸溶解法の結果、鉄、錫、油の添加剤成分であるリン、亜鉛、カルシウム、外部から混入したと思われるアルミニウム、ナトリウムが検出されました。
報告№108-0227 報告№110-00633 | 分析№108-01664 分析№110-002854 | 110-002854 | Iカップリング発光分光分析供試のタービン油をSOAP／D－SOAPで分析した結果、鉄、鉛、銅、アンチモン、錫、カルシウム、バリウム、ナトリウムが検出されました。これらの検出された金属元素から発生箇所を推定すると鉄、鉛、銅、アンチモン、錫・軸受等バリウム・オイル添加剤カルシウム、ナトリウム・外部混入異物であると思われます。このうち、機械部品が摩耗したと思われる元素はのグループです。フェログラフィー異常摩耗の早期発見パラメータとして摩耗粒子を定量化して評価するフェログラフィーのIs値は、潤滑状態が正常なの乗でした。摩耗粒子の形態で比較的多く観察された粒子は、潤滑状態が正常な場合に発生する摩耗粒子、異物などの噛み込みにより発生する切削粒子でした。このような摩耗粒子が観察された場合には、潤滑部で発生している摩耗は、正常なマイルド摩耗と異物などによる切削摩耗であることが分かります。切削摩耗は、他の摩耗形態に比較して摩耗進行速度が速く注意が必要で、定期的なトライボ診断による状態監視が必要と考えます。切削摩耗の原因となる混入異物が残留している場合、この異物により切削摩耗が継続して発生する可能性があります。計数汚染度、重量汚染度は共に良好でした。IR、RBOTの各データは良好でした。軸受および潤滑油は継続使用可能な状態にあるものの、切削摩耗の進行が懸念されるため、ヶ月後に回目の初期試験を実施し、摩耗の進行状況を確認することを推奨します。なお、今後軸受メタルの摩耗が進行した場合、摩耗程度を評価する必要がありますので、次回分析時には、メタルサイズ、回転数をお知らせください。
報告№101-6246 | 分析№101-03035 | 101-03035 | 濾過前の試料油を分析した結果、計数汚染度がNAS級と管理限界値内にあるにもかかわらず、SOAP及びD－SOAPでメタルの主成分である錫が多く検出されています。このような場合、NAS等級の測定範囲外のμm未満の粒子が多く発生していると推定できます。μm未満のメタルの摩耗粒子が発生するのは、回転速度が遅くなる主機起動及び停止時に発生します。毎回の錫濃度から、これまで発生した錫濃度を下表に示すとおり求めた結果、ppmとなり、この濃度と油量Lからメタルの摩耗深さを計算すると、以下に示すようになります。錫の したがって、メタル表面の粗さをsとすると、平均的な摩耗がμmですので、メタル表面は鏡面になっていることが推定されました。尚、発生したこれらの摩耗粒子は濾過により、清浄に出来ますので、濾過圧力kgf/cm以下で濾過することを推奨します。但し、濾過により摩耗の原因を取り除けるものではありませんので、早い段階で摩耗を起こしている原因を究明すると同時に、開放点検による摩耗状況の確認が必要と思われます。
報告№108-0086 報告№108-0086 | 分析№108-00501 分析№108-00501 | 108-00501 | 分析の結果、前回に比較してSOAP／D－SOAPで軸受の摩耗を示す錫が上昇していたことから、軸受メタルの摩耗が進行していることが確認されました。メタルの摩耗深さをSOAPの錫濃度ppm、油量Lから算出した結果、平均的な摩耗深さは、.μm程度と軽微であることが分り、現在のところは継続使用が可能であると判断できました。但し、今後更に摩耗が進行することがあるため、定期的に分析を実施し、汚染度および摩耗の進行状況を確認することを推奨します。は良好と判断します。粘度は良好と判断します。粘度はmm/sと新油値mm/sに比較して、粘度変化率は+％で、当社推奨の管理限界値である±％以内にあり、良好と判断します。水分は良好と判断します。水分は.と当社推奨の管理限界値の以下であり、良好と判断します。全酸価は良好と判断します。全酸価は.mgKOH/gと新油値.mgKOH/gに変化はなく、良好と判断します。IRの結果、良好と判断します。IRの結果、油劣化の兆候を示すカルボン酸の吸収が確認されていないことから、良好と判断します。RBOTの結果、良好と判断します。RBOTはminと当社推奨の管理限界値のmin以上であり、良好と判断します。は良好と判断します。計数汚染度は良好と判断します。計数汚染度はNAS級と当社推奨の管理限界値のNAS級以内であり、良好と判断します。重量汚染度は良好と判断します。重量汚染度は.mg/mlと当社推奨の管理限界値のmg/ml以内であり、良好と判断します。機器の潤滑状態SOAP／D－SOAPの結果、軸受の摩耗を示す錫が検出されました。SOAPの結果は良好です。SOAPの結果、軸受の摩耗を示す錫がppm、油の添加剤成分であるバリウムがppm検出されました。D－SOAPの結果は良好です。D－SOAPの結果、摩耗により発生した鉄が、軸受の摩耗を示す錫が、油の添加剤成分であるバリウムが、外部から混入したと思われるカルシウム、ナトリウムが検出されました。フェログラフィーの結果は良好です。異常摩耗の早期発見パラメータであるフェログラフィーのIs値が×の乗と良好の範囲にあり、潤滑状態は正常と判断します。
報告№109-09136 報告№111-00689 | 分析№109-001160 分析№111-003509 | 111-003509 | 粘度および消泡性能の低下が確認されました。今後は障害予防を目的に以下の対策を推奨します。更油、或いは、部分更油粘度が低下していたことから、今後適正な粘度範囲で使用していない場合、ギヤ歯面やベアリング軌道面で油膜切れが発生し、摩耗が進行することが懸念されるため、更油、或いは、部分更油を推奨します。追加分析消泡性能が低下した場合、ギヤ歯面での油膜形成に影響が出て摩耗が進展することがありますので、フェログラフィーおよびSOAP-Tを追加して摩耗により発生する油中金属濃度や潤滑状態を確認することを推奨します。粘度粘度は.mm/sと新油値mm/sに比較して、粘度変化率は-.％で、前回同様に当社推奨の管理限界値である±％を超えていました。今後、適正な粘度範囲で使用していない場合、ギヤ歯面やベアリング軌道面で油膜切れが発生し、摩耗が進行することが懸念されます。泡立ち試験泡立ち試験の結果は、-と新油値が-であるのに比較して高い値となっていたことから、消泡性能が低下していることが分かりました。今後の使用状況によっては油の酸化劣化が進行したり、ギヤ歯面およびベアリング軌道面で油膜切れが発生したりする場合があるため、消泡剤の添加による消泡性能の改善など何らかの対応が必要になると思われます。分析結果粘度および消泡性能が低下していることが確認されました。粘度粘度は.mm/sと新油値mm/sに比較して、粘度変化率は-.％で、当社推奨の管理限界値である±％を超えていました。泡立ち試験泡立ち試験は-と新油に比較して高い値でした。水分はppmと当社推奨の管理限界値の以下であり、良好と判断します。全酸価全酸価はmgKOH/gと新油値mgKOH/g以下にあり、良好と判断します。
報告№106-0025 報告№106-0518 | 分析№106-00118 分析№106-02998 | 106-02998 | 、汚染状態を確認する。分析の結果、を示す粘度、水分、全酸価、IR、RBOTの各データは良好でした。一方、計数汚染度がNAS級とやや高い値でした。光学顕微鏡写真で外部から混入したと思われる鉄錆、砂等の異物が多く確認されたことから、汚染度が高い原因は、外部から混入したと思われる異物の影響と考えられました。観察された外部混入異物は、採油が機器停止中に恒設ドレンラインから実施されているため、排油配管内部に堆積していた汚染粒子を採取した可能性があります。今回潤滑油を全量抜き取っておりますので、新油を充填する際にはフラッシングを念入りに実施することを推奨します。
報告№107-6009 報告№107-0172 | 分析№107-00301 分析№107-00959 | 107-00959 | 前回の分析結果で、サーボシリンダ内壁やポンプ内部の摩耗発生が確認され、この摩耗による汚染度の上昇に伴うバルブ類の動作障害やストレーナの目詰まり発生が懸念されました。前回のトライボ診断結果を受け、汚染度および摩耗の進行状況を確認することを目的としました。分析の結果、計数汚染度が前回のNAS級からNAS級にヶ月間でランク上昇し、異常摩耗の早期発見パラメータであるIs値が前回のの乗から今回はの乗と桁上昇し、摩耗による汚染度の上昇が確認されました。汚染度の上昇を受け、バルブの動作障害などが発生する汚染度レベルである当社推奨の管理限界値に到達する時期をこれまでの回の分析データから予測しました。その結果、ヶ月後の年月となりました。より正確に限界値到達時期を予測するため、管理限界値に到達するヶ月前の年月に再度分析を実施し、摩耗および汚染の進行状況を確認し、その結果により、対策の実施内容および実施時期を検討されることを推奨します。
報告№109-09136 報告№113-00140 | 分析№109-001160 分析№113-000515 | 113-000515 | 濾過前の試料油を分析した結果、メタルの主成分である錫がD-SOAPで検出されました。メタルの摩耗年月の予備メタル交換後から今回までの累積錫濃度は、トライボレポートの累積錫濃度に示すとおりppmです。この累積錫濃度ppmと油量リットル、当社の経験からメタル面積の約分の程度が摩耗したと仮定し、平均的な摩耗深さを計算しました。その結果、平均的な摩耗深さはμmとなりました。メタルの初期の表面粗さをRmaxμmと仮定すると、この計算結果から約%程度摩耗しており、現状では継続使用可能な状態にあると推定されます。これらの障害発生に対する弊害を勘案の上、次年度もトライボ診断を実施し、摩耗の進行状況を確認することを推奨します。尚、RBOTが前回に比較してmin増加していました。RBOTが増加した理由は、更油、補給を実施した仮設タンクで他の軸受油と混合して濾過を実施した濾過機配管内や仮設タンクなどに油が残留していた以上のことが考えられます。前回から今回までの間に濾過を実施していることから、およびに該当すると思われます。
報告№103-6104 | 分析№103-01965 | 103-01965 | 濾過前の試料油を分析した結果、軸受摺動面で異物の噛み込みによる切削摩耗と軸受メタルの摩耗が発生しています。発生量は少なく、直ちに異常摩耗に進展するとは考えにくいものの、切削摩耗は摩耗速度が速く注意が必要ですので、ヶ月後に再度分析を実施し、摩耗の進行状況を確認されることを推奨します。これらのことは、異常摩耗の早期発見パラメータであるフェログラフィーのIs値が、.と非常に良好の範囲にあるものの、摩耗粒子の形態観察の結果、金属表面の微小突起、異物の噛み込みにより発生する切削粒子、摩擦熱が高い場合に発生する黒錆、ホワイトメタルが見られ、D－SOAPで、前回に比較してメタルの主成分である錫がからに上昇し、又、光学顕微鏡写真に示すように、金属片、鉄錆が多く見られた以上のことから判断しました。尚、RBOTが前回に比較し、min上昇したのは、新油の補充の影響によると思われますので、今後は、今回のRBOT値をもとにデータ管理を行います。
報告№109-09136 報告№111-00312 | 分析№109-001160 分析№111-001461 | 111-001461 | 前回分析結果とは異なり、今回は全て良好の範囲にありました。但し、観察された粒子数は少ないものの、フェログラフィーの結果で油膜切れにより発生するシビア粒子が観察されていることから、以下の対策の実施を推奨します。分析データが改善された理由は、前回の採油方法が集油槽から真空採油機を使用したのに対して、今回は濾過機の採油バルブから実施しており、採油箇所および方法に違いがあり、これが大きく影響したものと思われます。特に、前回採油時に真空採油機のチューブを油槽底部まで差込み、油槽底部の汚染物を採取した可能性が高いと思われます。再分析凝着摩耗の発生が確認されているため、運転再開後にもう一度分析を実施し、摩耗の進行状況を確認することを推奨します。軸受メタルの情報提供今後軸受メタルの摩耗が進行した場合、摩耗程度を評価する必要がありますので、次回分析時には、メタルサイズ、回転数、直近のメタル交換からの運転時間をお知らせください。分析結果臨時・濾過前の試料油を分析した結果、全てのデータが管理限界値内にあり良好と判断します。
報告№109-09136 報告№112-00589 | 分析№109-001160 分析№112-002444 | 112-002444_date130403 | 分析の結果、潤滑油の劣化はなく、汚染度は良好な範囲にあることから、継続使用可能な状態にあると判断します。軸受分析の結果、軸受は継続使用可能な状態にあると判断します。但し、疲労摩耗が発生しており、今後も摩耗の進行を傾向監視するため、以下の対策を推奨します。定期的な分析定期的に分析を実施することにより、データの変化から異常の兆候を早期に発見することが可能となります。また、今回は対象設備の初回分析であるため、あと最低でも回分析を実施し、分析データの変化から今後の分析周期を検討することを推奨します。今後、疲労摩耗の進行が懸念されるため、出来るだけ早めに回目の分析を実施することを推奨します。最適な採油方法本試料油は、機器停止中に給油口から採油されているため、分析データが低濃度に出ていると推定されます。正確なデータによる診断を行うためにも、今後の採油は、極力運転中もしくは停止直後の油槽中層部から実施されることを推奨します。は良好と判断します。粘度粘度は、mm/sと新油値mm/sに比較して、粘度変化率は-.％で、当社推奨の管理限界値である±％以内であり、良好と判断します。水分は、と当社推奨の管理限界値の以下であり、良好と判断します。酸価は、.mgKOH/gと新油値.mgKOH/g以下であり、良好と判断します。IRIRチャートの結果、新油と使用油のスペクトルパターンはほぼ一致し、また、油劣化の兆候を示すカルボン酸の吸収が確認されていないことから、良好と判断します。は良好と判断します。計数汚染度計数汚染度は、NAS級と当社推奨の管理限界値NAS級以下であり、良好と判断します。重量汚染度は、.mg/mlと当社推奨の管理限界値mg/ml以下であり、良好と判断します。光学顕微鏡写真重量汚染度で濾過したフィルタ表面上の夾雑物を光学顕微鏡で観察した結果、金属片、鉄錆、砂等が観察されました。はフェログラフィーおよびSOAP-Tの結果から総合的に判断した結果、継続使用は可能ですが、機器の機能を保持するためにも傾向管理が有用と考えます。フェログラフィー【定量分析：Is値】Is値は異常摩耗の早期発見パラメータのつで、摩耗粒子を定量化するために用います。今回のIs値はの乗とやや高い値でした。フェログラフィー【定性分析：摩耗粒子および摩耗形態観察】観察された代表的な摩耗粒子は、以下の通りでした。疲労摩耗粒子・繰返し応力を受けて発生。フリクションポリマ・局部的に高圧・高温となる場合に発生。Iカップリング発光分光分析【SOAP-T】検出された金属元素から発生箇所を推定すると、以下の通りでした。鉄・軸受等カルシウム、ナトリウム・外部混入異物
報告№109-09136 報告№112-00363 | 分析№109-001160 分析№112-001520 | 112-001520 | 更油からの経過日数をもとに潤滑油の余寿命を評価したところ、潤滑油は定検までのヶ月間は使用可能と判断できました。次回定検時に更油を実施しない場合は、酸化安定度を知るための分析を実施し、余寿命を確認することを推奨します。酸化安定度はminであり、当社推奨の管理限界値のmin以上であることから、良好と判断します。
報告№109-09136 | 分析№109-001160 | 114-000719 | 分析の結果、対象設備は継続使用可能と判断します。但し、摩耗粒子の形態観察でフレッティングにより発生する赤錆、局部的な厳しい金属接触と高い摩擦熱により発生する黒錆が比較的多く観察されていることから、将来的な摩耗進行の有無を確認するためにも傾向監視を継続することが有効です。また、潤滑油は粘度の低下が確認されたことから、潤滑部で油膜切れによる摩耗の発生が懸念されます。更油粘度低下が確認されており、潤滑部で油膜切れなどによる摩耗の発生が懸念されます。これらの予防処置として更油を推奨します。定期的な分析今後のフレッティング摩耗、凝着摩耗の推移を監視するため、定期的な分析実施を推奨します。フレッティング粒子、黒錆は、摩擦面が将来的に異常摩耗へ進展する可能性を示唆しているため、傾向監視が有用と思われます。詳細は、別紙傾向監視が必要な摩耗粒子をご覧ください。
報告№105-8023 | 分析№105-01435 | 105-01435 | 精点Aを実施した結果、異常摩耗の早期発見パラメータであるフェログラフィーのIs値がの乗とやや高く、摩耗粒子形態観察で、フレッティングにより発生した赤錆が多く観察されました。フレッティングは鉄系材料が接合されたり、勘合されていたりする部分から発生します。フレッティングによる赤錆が少量発生しても直ちに異常ではありませんが、起動停止が頻繁にあるような場合には、軟らかい軸受表面に、硬いフレッティング粒子が埋め込まれそれが原因で、起動時のトルク増大による起動開度の増加にも繋がる事があります。巡視の際には、起動開度の増大や、主機発停時の軸受温度の跳ね上がり等の変化に注意して下さい。また、埋め込まれたこれらの粒子による摩耗の進行もありますので、～ヶ月以内に精点Bを実施し、汚染状況及び摩耗の進行状況を確認されることを推奨します。一方、SOAPで銅がppm検出されました。現在のところ継続使用可能な状態にあると判断できますが、銅が検出された原因は、冷却水用配管等の銅を使用している箇所の摩耗が発生していると考えられます。仮に冷却水用配管の摩耗であった場合、配管取付部に緩みが生じている場合も考えられます。緩みが生じたことで配管が振動し、継手部がはずれたり、銅配管に亀裂が生じるなど、冷却水の混入に至るケースもありますので、今後は銅濃度の監視と共に、水分濃度を監視する必要があります。これらのことは、異常摩耗の早期発見パラメータであるフェログラフィーのIs値がの乗とやや高く、摩耗粒子形態観察の結果、フレッティングにより発生した赤錆が多く観察されたこと以上のことから判断しました。尚、主機停止中に点検窓から採油を実施しているため、油循環中の採油に比較して油中粒子が沈降して低濃度になっている部分を採油していると考えられます。油が循環している状態で採油を実施した場合に比較して、分析データが低くなり、異常な状態を見落としてしまう可能性がありますので、今後の採油は、停止直後、或いは、油循環中に採油を実施されることを推奨します。
報告№108-0477 報告№108-0477 | 分析№108-03439 分析№108-03439 | 108-03439 | 分析の結果、全てのデータが良好であることから、この油は継続使用可能であり、潤滑状態も正常と判断します。特性低下全ての項目が良好な範囲にあったことから特性低下は認められず良好と判断します。粘度は良好と判断します。粘度はmm/sと新油値mm/sに比較して、粘度変化率は+％で、当社推奨の管理限界値である±％以内にあり、良好と判断します。全酸価は良好と判断します。全酸価はと新油値.mgKOH/g以内にあり、良好と判断します。有機物・有機化合物の結果、良好と判断します。有機物・有機化合物の結果、油劣化の兆候を示すカルボン酸の吸収が確認されていないことから、良好と判断します。酸化安定度の結果、良好と判断します。酸化安定度はminと当社推奨の管理限界値のmin以上であり、良好と判断します。色相は良好と判断します。色相はL.と新油値のL.に変化はなく、良好と判断します。汚染は良好と判断します。水分は良好と判断します。水分はと当社推奨の管理限界値の以下であり、良好と判断します。汚染粒子数は良好と判断します。汚染粒子数はNAS級と当社推奨の管理限界値のNAS級以内にあり、良好と判断します。汚染物重量は良好と判断します。汚染物重量は.mg/mlと当社推奨の管理限界値のmg/ml以内にあり、良好と判断します。摩耗摩耗は正常と判断します。摩耗粒子の結果は良好と判断します。異常摩耗の早期発見パラメータであるフェログラフィーのIs値がのマイナス乗と良好の範囲にあり、潤滑状態も正常と判断します。金属濃度SOAPの結果は良好です。金属濃度SOAPの結果、金属元素は検出されていません。金属濃度酸溶解法の結果は良好です。金属濃度酸溶解法の結果、銅、外部から混入したと思われるナトリウムが検出されています。
報告№106-0048 報告№106-0048 | 分析№106-00249 分析№106-00249 | 106-00249 | お客様からご提供いただいた経緯に関する情報と受注後の状況は以下の通りです。・潤滑油が白濁していることが確認されたため今回トライボ診断を行うこととなった。・水分分析を実施したが、水分値はppmと水分の混入は確認されなかった。に速報）・試料油は、当社に届いた時には白濁していなかったことが確認されている。油細密分析を実施しトライボ診断にて潤滑油の劣化、汚染状態、軸受潤滑状態を詳細に診断評価することを目的としました。分析の結果、懸念された水分の混入は確認されず、かつ、その他の分析結果も全て良好の範囲にあり、この油は継続使用可能であり、潤滑状態も正常と判断します。尚、今回水分値は良好の範囲にありましたが、採油が主機停止後時間経過しており、水分が油と分離し、油槽底部の淵に沈降した可能性も考えられます。採油時に分離した水分が採取されていないこともあります。念のため、主機停止直後の油槽中層部やドレン配管などの水分が沈降しやすい箇所から再度採油を実施し、水分濃度を測定しておくことを推奨します。SOAPの結果、ケイ素がppm検出されました。現在の所、このケイ素の影響はありませんが、ケイ素が検出される理由は以下の三つが考えられます。油の添加剤の消泡剤主成分ですが、通常、消泡剤のケイ素は～程度ですので、今回検出されたケイ素は消泡剤の可能性も考えられます。ケイ素は砂の主成分ですが、フェログラフィーでは砂が多く観察されていないことから、外部から混入した砂によるものではないと思われます。シリコングリースをシール部に塗布している場合、このシリコングリースが潤滑油に混入している可能性があります。このうち、やが原因である場合、切削摩耗や凝着摩耗発生の原因になる場合も考えられますので、原因を検討しておく必要があります。今回ケイ素が検出された原因は、分析結果から砂が多く観察されていないことから、またはの可能性が考えられます。シリコングリースを使用している箇所があるか、さらには混入する危険性があるかについてご確認下さい。は良好と判断します。粘度は良好と判断します。粘度はmm/sと新油値mm/sに比較して、粘度変化率は+％で、当社推奨の管理限界値である±％以内にあり、良好と判断します。水分は良好と判断します。水分はppmと当社推奨の管理限界値の以下であり、良好と判断します。全酸価は良好と判断します。全酸価は.mgKOH/gと新油値.mgKOH/gに比較して変化はなく、良好と判断します。IRの結果、良好と判断します。IRの結果、油劣化の兆候を示すカルボン酸の吸収が確認されていないことから、良好と判断します。は良好と判断します。計数汚染度は良好と判断します。計数汚染度はNAS級と当社推奨の管理限界値のNAS級以内であり、良好と判断します。重量汚染度は良好と判断します。重量汚染度は.mg/mlと当社推奨の管理限界値のmg/ml以内であり、良好と判断します。機器の潤滑状態機器の潤滑状態は正常と判断します。SOAPの結果、ケイ素がやや多く検出されました。SOAPの結果、軸受の摩耗を示す錫は検出されず、良好と判断します。尚、油の添加剤成分であるバリウムが、ケイ素がppm検出されました。D－SOAPの結果は良好です。D－SOAPの結果、軸受の摩耗を示す錫は検出されず、良好と判断します。尚、外部から混入したカルシウムが、ナトリウムがと極微量検出されました。フェログラフィーの結果は良好です。異常摩耗の早期発見パラメータであるフェログラフィーのIs値が.と良好の範囲にあり、潤滑状態は良好と判断します。
報告№101-6175 | 分析№101-02102 | 101-02102 | 分析の結果、計数汚染度、D-SOAP、フェログラフィーを除く項目は良好でした。計数汚染度がNAS級と当社推奨の管理限界値に到達していました。D-SOAPの結果、主軸の摩耗により発生した鉄がppm、メタルの摩耗により発生した錫が、オイルリングの摩耗により発生した銅が.検出され、摩耗の過酷度を示すフェログラフィーのIs値がの乗と高い値を示しており、汚染の要因は、主軸、メタル、オイルリングの摩耗により発生した摩耗粒子によるものと考えられました。D-SOAPの錫濃度、油量Lから摩耗量を下式により計算すると.mmとなります。 ・式 ご提供いただいた図面より下メタルの表面積を求めるとmmとなります。実際に摩耗が発生する面積は当社の研究によれば、下図に示す部分になることが確認されており、この面積を摩耗面積と呼び、mmとなります。この摩耗面積が平均的に摩耗したと仮定すると下式により平均的な摩耗深さを求めることができます。計算すると.μmとなります。 ・式 この摩耗深さは、一般的なメタルの表面粗さであるsを使用メタルの表面粗さと仮定するとその粗さの分の程度が摩耗したと考えることができます。このことから、本メタルは十分使用可能な状態にあると判断できます。但し、錫濃度は油の交換や補充により変化しますので、今回だけのデータでは不十分です。メタルの使用開始から分析によりモニタする必要があります。今回、メタルの鋳込み替えを実施しておりますので、今後は、初期値を取ると共に、定期的に分析を実施し、摩耗の進行状況を確認することを推奨します。尚、分析周期は、別添資料金属摩耗粉の平衡速度から求める分析周期に示す通り、時間経過すれば平衡濃度に到達し、いつでも採油が可能となりますので、初期値を取ったあとは、前述の平衡濃度到達時間を参考に決定することを推奨します。
報告№109-09136 報告№111-00263 | 分析№109-001160 分析№111-001234 | 111-001234 | 潤滑油は継続使用可能な状態にあると判断します。重量汚染度は良好でした。粘度、水分、全酸価、IRの各データは良好でした。
報告№109-09147 報告№109-09147 | 分析№109-001232 分析№109-001232 | 109-001232 | 泡立ち試験の結果は、-と新油値が-であるのに比較して高い値となっていたことから消泡性能が低下していることが分かりました。消泡性の性能が低下していることが確認されたことから、今後の使用状況によっては油の酸化劣化が進行したり、ギヤ歯面およびベアリング軌道面で油膜切れが発生したりする場合があるため、消泡剤の添加による消泡性能の改善など何らかの対応が必要になると思われます。尚、を示す粘度、水分、全酸価の各データは、全てが良好の範囲あることから消泡性能の改善により継続使用が可能と判断します。消泡性能の改善は、添加する消泡剤の効果をテストにより確認する必要がありますので、必要な場合は当社営業担当者までお知らせ下さい。機器の潤滑状態潤滑状態の異常の早期発見パラメータである潤滑状態指数は、の乗と濾過設備のない機器であれば正常な潤滑状態にあると判断できます。当該機の潤滑系は、油中汚染粒子を濾過するフィルタが設置されているため、別紙インライン・オフラインフィルタの影響に示すとおり、潤滑状態が異常となり大型の摩耗粒子が発生したとしても発生した粒子の大部分が捕捉されてしまい、結果として正常な潤滑状態にあると誤認してしまう可能性があります。そのため、フィルタの影響を考慮に入れLCインデックスを求めたところ、その結果は摩耗がやや厳しい状態に分類されるの乗領域となりました。計算により求めたLCインデックスがこの値であれば、ギヤおよび転がり軸受の継続続使用は可能と思われます。但し、LCインデックスが前回ののマイナス乗から今回へと潤滑状態の厳しさが桁上昇し摩耗の進行が懸念されました。今後の状態変化を把握するためヶ月後に再度分析を実施し、疲労摩耗の進行状況を確認することを推奨します。泡立ち試験の結果、消泡性能が低下していることが確認されています。粘度は良好。粘度はmm/sと新油値mm/sに比較して、粘度変化率は-.％で、当社推奨の管理限界値である±％以内にあり、良好と判断します。粘度はmm/sとなっています。粘度はmm/sとなっています。粘度指数はとなっています。粘度指数はとなっています。泡立ち試験は-となっています。泡立ち試験は-と新油に比較して高い値となっています。消泡性能が低下していることが確認されています。水分は良好。水分は.ppmと当社推奨の管理限界値の以下であり、良好と判断します。全酸価は良好。全酸価は.mgKOH/gと新油値.mgKOH/gに比較して高いものの、IRの結果で油劣化の兆候を示すカルボン酸の吸収が確認されていないことから、良好と判断します。機器の潤滑状態精密な濾過設備がない機器であれば、潤滑状態指数は正常の範囲にあると判断します。潤滑状態指数は正常の範囲にあると判断します。異常摩耗の早期発見パラメータである潤滑状態指数がの乗と精密な濾過設備がない機器であれば、潤滑状態指数は正常の範囲にあると判断します。
報告№109-09136 報告№110-00319 | 分析№109-001160 分析№110-001290 | 110-001290 | は、油の粘度、油中のスラッジの発生量を判断パラメータに、粘度、全酸価、IR、RBOTで評価します。分析の結果、油の粘性を示す粘度は、新油値の.mm/sに比較して粘度変化率が-.％の.mm/sとほぼ変化はなく、また油中のスラッジの発生量を示す全酸価は、新油値の.mgKOH/gに比較して大きな変化のないと劣化は確認されなかった。さらにはIRの結果でも油が劣化した場合に発生するカルボン酸の発生も確認されず、酸化防止剤の残存量を示すRBOTは、限界値minに比較して、十分に残量があるminであった以上のことから、潤滑油の劣化は確認されませんでした。一方、油中の水分を計測した結果、水分はppmと新油と同等であり、継続使用可能な状態にあることが確認されました。潤滑油は継続使用可能な状態にあると判断します。なお、潤滑油の余寿命は、RBOTの使用時間当たりの減少量から推定しますが、推定には新油値と使用油のRBOT値に加えて、使用時間または直近の油入替日が必要となります。今後は、可能であればご提供下さい。
報告№109-09549 報告№109-09549 | 分析№109-003448 分析№109-003448 | 109-003448 | ・摩耗状態潤滑油をD－SOAPで分析した結果、検出されたのは鉄、鉛、銅でした。粒子観察の結果から、検出された鉄は異物の噛み込みなどで発生する切削粒子であり、中にはシビア粒子、銅合金も観察されたことから、潤滑部では切削摩耗と凝着摩耗が発生していることが分かりました。但し、転がり軸受寿命の指標としている摩耗粒子が観察されなかったことから、フレーキングは発生していないと判断できます。尚、異常摩耗の早期発見パラメータであるフェログラフィーのIs値がの乗となっていたことから、潤滑状態がやや厳しくなり始めていると推定され、今後さらに摩耗が進行することが懸念されます。当該軸受の潤滑油は、今回の採油で使用油を全量抜き取っており、切削摩耗発生の原因となる混入異物は排除されたものと思われますが、新油充填時に異物が残留している場合があり、切削摩耗が継続して発生する可能性があります。今後、継続使用した場合、切削摩耗により発生した軸受表面の切削痕が起点となって、異物起点型のフレーキングに進展することも懸念されます。・銅を使用した箇所の摩耗銅を使用した箇所の摩耗が発生しています。使用している転がり軸受の保持器には、銅を使用していないことから、例えば、オイルリング等が考えられます。・ケイ素の検出ケイ素がppm検出されました。一般に、潤滑油中からケイ素が検出された場合の原因として、油の消泡剤として使用されるシリコン系の添加剤が検出されるフェログラフィーおよびフィルタ表面の異物観察で砂が多く観察され、これが検出されるシリコングリースをシール部に塗布している場合、このシリコングリースが潤滑油に混入して検出されるなどが挙げられますが、今回の原因は、フィルタで砂が観察されたことから、の可能性が考えられます。およびについては、分析結果では確認することが出来ませんので、これに関する情報をご提供下さい。・汚染度計数汚染度がNAS級、重量汚染度はmg/mlと共に当社推奨の管理限界値に到達していました。フィルタ表面の異物観察で金属片、鉄錆、砂等が観察されたことから、汚染度が高い要因は、摩耗と外部混入異物の影響と思われます。・粘度、水分、全酸価、IR、RBOTの各データは良好でした。潤滑油および軸受は継続使用可能な状態にあるものの、以下の対策が必要です。油槽内を清掃されると共に、今後、切削摩耗や凝着摩耗の進行を監視するため、定期的に分析を実施し、摩耗の進行状況を確認することを推奨します。次回分析の時期を理論的に求めたところ、最短で約時間となります。この時間は、油中汚染物が均一になるために必要とする時間であり、この時間を経過すれば、再分析の結果から状態の傾向を確認することが可能となりますので、これを参考に次回分析時期を検討されることを提案します。
報告№109-09136 報告№110-00713 | 分析№109-001160 分析№110-003316 | 110-003316 | Iカップリング発光分光分析供試のディーゼルエンジン油を分析した結果、検出された金属元素は、SOAPの結果表に示すように、鉄、鉛、銅、アンチモン、ニッケル、錫、リン、亜鉛、カルシウム、アルミニウム、ケイ素、ナトリウム、マグネシウム、ホウ素でした。これら検出された金属元素から発生箇所を推定すると、鉄、鉛、銅、アンチモン、ニッケル、錫・エンジン部品リン、亜鉛、カルシウム、マグネシウム・オイル添加剤アルミニウム、ケイ素、ナトリウム、ホウ素・外部混入異物であると思われます。このうち、機械部品が摩耗したと思われる元素はのグループです。フェログラフィー異常摩耗の早期発見パラメータとして摩耗粒子を定量化して評価するフェログラフィーのIs値は、前回のの乗から乗に低下していることから、摩耗が安定していることを示していました。摩耗粒子の形態で比較的多く観察された粒子は、潤滑状態が正常な場合に発生する摩耗粒子でした。このような摩耗粒子が観察された場合には、潤滑部で発生している摩耗は、正常なマイルド摩耗であることが分かります。重量汚染度はmg/mlでした。フィルタ表面の異物観察で鉄錆、すす等が観察されました。粘度、水分、全酸価、全塩基価の各データは良好でした。潤滑油および対象設備は継続使用可能な状態にあると判断します。今後も定期的に分析を実施し、エンジン内部の摩耗の進行状況を確認することを推奨します。
報告№109-09136 報告№114-00192 | 分析№109-001160 分析№114-000598 | 114-000598 | 分析の結果、計数汚染度はNAS級とやや高い値となっています。フィルタグラムで金属片、鉄錆、砂等が観察されていることから、汚染度が高い要因は、摩耗と外部混入異物の影響と思われます。今後、油中の汚染物がシリンダ摺動面やポンプ内部に噛み込み摩耗が進行することが懸念されるため、注意が必要です。対象設備は継続使用可能な状態にあると判断します。定期的な分析今後懸念される摩耗の進行を監視するため、定期的に分析を実施することを推奨します。最適な採油方法本試料油は、機器停止中にドレンバルブから採油されているため、分析データが高濃度に出ていると推定されます。正確なデータによる診断を行うためにも、今後の採油は、極力運転中もしくは停止直後の油槽中層部から実施されることを推奨します。
報告№106-0025 報告№106-0018 | 分析№106-00118 分析№106-00085 | 106-00085_修正20060615 | 分析の結果、摩耗粒子の観察結果から、軸受摺動面ではやや厳しい金属接触が発生していることが確認されました。分析データの汚染度は、NAS級と正常な汚染度の範囲にありますが、観察された摩耗粒子の中には、馴染み過程、或いは、異常摩耗に遷移する際のいずれの場合にも観察される粒子が含まれていました。そのため、今後、更に摩耗が進行することを懸念する必要があります。可能であれば、次回定検時に再度分析を実施し、汚染状況及び摩耗の進行状況を確認されることを推奨します。これらのことは、異常摩耗の早期発見パラメータであるフェログラフィーのIs値がと良好の範囲にあるものの、摩耗粒子形態観察の結果、金属接触が厳しい場合に発生するシビア粒子がやや多く観察されたこと以上のことから判断しました。尚、採油前の排油量がドレン配管分であり不足していた可能性も考えられます。今後の採油はドレン配管分の油量の～倍程度行って、採油を実施されることを推奨します。
報告№107-0366 報告№108-0088 | 分析№107-01900 分析№108-00494 | 108-00494 | 濾過前の試料油を分析した結果、計数汚染度が前回NAS級から、今回NAS級に約年でランク増加しました。摩耗粒子の形態観察およびフィルタ表面の異物を観察した結果、鉄錆、砂等が観察されたため、汚染度が増加した要因は、摩耗による粒子の増加ではなく、外部から混入したと思われる異物によるものと考えられました。但し、異物の混入はありましたが、潤滑異常の早期発見パラメータである摩耗過酷度を示すIs値がの乗と非常に良好の範囲にあることから、潤滑状態は正常な状態にあると判断します。
報告№109-09249 報告№113-00273 | 分析№109-001747 分析№113-000581 | 113-000581bak | 潤滑油の劣化はなく、汚染度は良好な範囲にあることから、継続使用可能と判断します。但し、全酸価およびIRチャートの結果から、油名が異なっている可能性が高いと判断します。軸受は継続使用可能な状態にあると判断します。油名の確認分析データから新油と一致しないデータが確認されたことから、油名が違っている可能性があります。油は設備の条件にあった適正な性能のものを使用することが重要であるため、油名を再確認することを推奨します。本試料油は、汚染や摩耗に関するデータが異常として出やすいドレンプラグから採油されたにもかかわらず、分析の結果は全ての分析項目の値が当社推奨の管理基準値を満たしていました。但し、全酸価およびIRチャートの結果から、油名の誤りが考えられます。分析結果特性低下特性低下に係るパラメータの分析結果で、全酸価が注意領域にあり、IRチャートでカルボン酸の吸収が確認されましたが、RBOTの値がminと高い値であることから、油劣化ではなく添加剤の影響と推定され、油名が異なっている可能性が高いと考えられます。また、更油を実施した年月以降のRBOT値のデータの変化から余寿命を評価した結果、図RBOTの減少傾向に示す通り年月となりました。粘度粘度はmm/sと良好領域にありました。全酸価全酸価は.mgKOH/gと注意領域にありました。酸化安定度酸化安定度はminと良好領域にありました。有機物・有機化合物有機物・有機化合物は、IRチャートによる新油分析値との比較の結果、cm-付近に劣化の兆候を示すカルボン酸の吸収が確認されました。色相はL.と良好領域にありました。汚染に係るパラメータの分析結果は良好と判断します。水分はppmと良好領域にありました。汚染粒子数はNAS級と良好領域にありました。汚染度物重量は.mg/mlと良好領域にありました。．摩耗運転中における潤滑状態は正常であったものと判断します。異常摩耗の早期発見パラメータであるフェログラフィーのIs値がのマイナス乗と良好領域にあり、外部から混入したと考えられる樹脂、鉄錆等が観察されました。金属濃度SOAP法により金属濃度を測定した結果、潤滑箇所で発生する金属接触によって検出される鉛がppm、銅がppm検出されました。金属濃度D-SOAP法により金属濃度を測定した結果、潤滑箇所で発生する金属接触よって検出される鉄が、鉛が、銅が、錫が、外部から混入したと思われるカルシウムが、アルミニウムが、ナトリウムが検出されました。また、累積金属濃度がと良好領域にありました。
報告№109-09136 報告№111-00180 | 分析№109-001160 分析№111-000978 | 111-000978 | 潤滑油は継続使用可能な状態にあると判断します。粘度、全酸価、IR、RBOTの各データは良好でした。尚、別紙RBOTの減少傾向から油の余寿命を求めた結果、本試料は直近の更油から起算して稼働日数が年月まで使用可能であることが分かります。水分は良好でした。
報告№108-5064 報告№108-5064 | 分析№108-02428 分析№108-02428 | 108-02428 | トライボ診断の結果、粘度、泡立ち試験を除く項目は良好です。粘度は.mm/sと新油値mm/sに比較して、粘度変化率は-％で、当社推奨の管理限界値である±％を超えています。今後、粘度の低下により油膜切れが発生し、金属接触が発生することが懸念されるため、更油を実施することを推奨します。泡立ち試験の結果は、一般的には消泡性能が低くいと判断できる値の-ですが、新油値の-と同レベルにあったため、良好と判断します。機器の潤滑状態潤滑状態指数はのマイナス乗と濾過設備のない機器であれば正常な潤滑状態にあると判断できますが、ギヤボックスの油系統にはインラインフィルタとオフラインフィルタがあり、μmサイズ以上の粒子の大部分は捕捉され、異常な摩耗状態が発生したとしても正常な潤滑状態にあると誤認してしまう可能性があります。そこで、フィルタが設置されていない場合の潤滑状態を、一般的なフィルタの効率である.と仮定し、粒子の発生状況から潤滑状態を推定しました。その結果、潤滑状態指数は良好の範囲であるの乗領域にあり、ギヤは継続使用可能な状態にあると思われます。尚、フィルタの捕捉の影響による誤認を避けるため、これまでの採油箇所に加え、インラインフィルタやオフラインフィルタの捕捉物も分析し、その結果から潤滑状態を評価することを提案します。フィルタ捕捉物の分析を実施する際には、フィルタ使用時間の情報をご提供いただけますようお願い致します。粘度は当社推奨の管理限界値を超えています。泡立ち試験の結果、消泡性能が低いと判断できる値であるものの、新油と同レベルにあると判断します。粘度は当社推奨の管理限界値を超えています。粘度は.mm/sと新油値mm/sに比較して、粘度変化率は-％で、当社推奨の管理限界値である±％を超えています。粘度は.mm/sです。粘度は.mm/sです。粘度指数はです。粘度指数はです。泡立ち試験は-です。泡立ち試験は-と新油と同レベルにあり、消泡性能が新油と同レベルにあると判断します。水分は良好。水分はppmと当社推奨の管理限界値の以下であり、良好と判断します。全酸価は良好。全酸価はmgKOH/gと新油値mgKOH/g以内にあり、良好と判断します。機器の潤滑状態精密な濾過設備がない機器であれば、潤滑状態指数は正常の範囲にあると判断します。潤滑状態指数は正常の範囲にあると判断します。異常摩耗の早期発見パラメータである潤滑状態指数がのマイナス乗と精密な濾過設備がない機器であれば、潤滑状態指数は正常の範囲にあると判断します。
報告№105-6050 報告№105-0418 | 分析№105-01529 分析№105-02754 | 105-02754 | 本試験は、トライボ診断を実施し、軸受の潤滑状態、汚染状況、油の劣化状態を確認することを目的としました。軸受の潤滑状態ベアリング軌道面の微小領域に疲労摩耗、保持器に摩耗が発生していることがわかりましたが、潤滑状態の過酷度のパラメータであるIs値が前回から一桁上昇したものの良好な範囲であり、また、転がり軸受の寿命の指標となるフレーキングの発生が確認されていないことから、現在のところ、ベアリングは継続使用可能な状態にあると判断します。尚、摩耗粒子形態観察の結果、白い樹脂が観察されました。ドレンプラグから採油を実施していることから、ドレンに巻いてあったシールテープが混入したか、或いは、ドレン配管内に残留していたものを採取した可能性が考えられます。油の汚染状況計数汚染度がNAS級以上、重量汚染度がmg/mlと汚染されていました。油の劣化状態油の劣化状況を確認するために実施した粘度、水分、全酸価、IRの各データが良好であることから、この油は継続使用可能と判断します。
報告№107-0366 報告№111-00474 | 分析№107-01900 分析№111-002190 | 111-002190 | 濾過前の試料油を分析した結果、摩耗粒子の形態観察で前回に比較して、異物の噛み込みにより発生する切削粒子、金属接触が厳しい場合に発生するシビア粒子が比較的多く観察されました。D－SOAPの結果、前回に比較して鉄がからに増加していました。切削粒子切削摩耗は、他の摩耗形態に比較して摩耗進行速度が速く注意が必要で、定期的なトライボ診断による状態監視が必要と考えます。切削摩耗の原因となる混入異物が残留している場合、この異物により切削摩耗が継続して発生する可能性があります。シビア粒子摩耗粒子の観察結果から、発生している摩耗形態は凝着摩耗であることがわかります。観察された摩耗粒子は鉄系材料であることから、軸受摺動部や鉄系材料同士が局部的に接触する箇所、例えば軸受支持部などで発生している可能性が考えられました。これらの障害発生に対する弊害を勘案の上、ヶ月以内に再分析を実施し、汚染度および摩耗の進行状況を確認されることを推奨します。尚、RBOTが前回に比較し、min上昇しています。RBOTが上昇した理由は、更油、補給を実施した仮設タンクで他の軸受油と混合して濾過を実施した濾過機配管内や仮設タンクなどに油が残留していた以上のことが考えられます。お客様情報の～にはいずれにも該当せず、原因は分かりませんでした。但し、今回の分析結果で、酸価および粘度の各データに大きな変化はなく、異種油の混入などは確認されていないため、本試料油は継続使用可能な状態にあります。今後は、今回のRBOT値を基に潤滑油の寿命を評価します。
報告№108-0387 報告№108-0458 | 分析№108-02609 分析№108-03146 | 108-03146 | トライボ診断により、機器軸受の潤滑状態、潤滑油の劣化状態を診断する。摩耗粒子の観察結果から観察された摩耗粒子が少なく、且つ、分析データ全般が良好であることから、現在の潤滑状態は正常な状態にあると判断します。尚、金属元素分析で軸受メタルの主成分である錫がppm検出されたため、前回と今回の分析結果を基にメタル摩耗の状態を検討しました。検討には、下式で摩耗速度を計算し、その結果から現時点における平均的な摩耗深さを求めました。その結果、摩耗の深さは軸受表面から.μmであると推定できました。y=×-x+.----ここでy:平均的な摩耗深さx:運転時間本軸受がこの摩耗速度で、摩耗の限界に到達する時間、いわゆる限界使用時間を試算すると、軸受の表面粗さをsとした場合の余寿命は約万時間になると推定され、摩耗速度が非常に小さく、良好な潤滑状態が継続しているものと判断でできます。尚、を示す全酸価、IRの各データが良好であることから、油も継続使用可能と判断します。
報告№105-5018 | 分析№105-01462 | 105-01462 | 初期試験を実施した結果、計数汚染度がNAS級と初期値としてはやや高く、光学顕微鏡写真で、外部から混入した鉄錆・砂が観察されました。一方、摩耗粒子形態観察で、異物の噛み込みにより発生する切削粒子がやや多く観察されました。以上のことから、汚染度が高い要因は、異物の噛み込みにより発生した切削摩耗と外部から混入した異物の影響と考えられます。この切削摩耗は摩耗進行速度が速く注意が必要ですので、～ヶ月以内に精点Bを実施し、汚染状況及び摩耗の進行状況を確認されることを推奨します。これらのことは、計数汚染度がNAS級と初期値としてはやや高いこと光学顕微鏡写真で、外部から混入した鉄錆・砂が観察されたこと異常摩耗の早期発見パラメータであるフェログラフィーのIs値がと良好の範囲にあるものの、摩耗粒子の形態観察の結果、異物の噛み込みにより発生する切削粒子がやや多く観察されたこと以上のことから判断しました。
報告№103-0207 | 分析№103-02071 | 103-02071 | 本試験は、油中の摩耗粒子から得られる情報からベアリング軌道面の状態を推定することを目的としました。分析の結果、ベアリングの使用時間と本試料油の使用時間とが同じであると仮定した場合、ベアリング軌道面の％程度にフレーキングが発生していると推定できます。又、異常摩耗の早期発見パラメータであるフェログラフィーのIs値がの乗と非常に高く、摩耗の進行速度が速いため、早急に再分析を実施し、摩耗の進行状況を確認されることを推奨します。これらのことは、鉄濃度から計算したフレーキングの発生面積が内輪軌道面の面積の凡そ％であること。異常摩耗の早期発見パラメータのIs値がの乗と非常に高いこと。観察された摩耗粒子が摩擦熱が高い場合にみられる黒色の疲労摩耗粒子が多く見られたこと。以上のことから判断しました。
報告№108-6557 報告№114-00116 | 分析№108-03206 分析№114-000345 | 114-000345 | を示すRBOTを除く項目と汚染度は良好と判断します。RBOTは、前回に比較してminからminにmin減少しています。別紙図RBOTの減少傾向に示すように、このまま減少した場合、限界値に到達する時期は、約年ヶ月後の年月となります。現在のところ、継続使用可能な状態にあるものの、今後の使用状況によっては酸化防止剤の減少によりRBOTが急激に低下し、基油の劣化に進展することも懸念されるため、以下の対策を推奨します。軸受前回に比較してSOAP/D-SOAP、フェログラフィーのIs値に大きな変化はないことから、摩耗は安定しており、軸受は継続使用可能な状態にあると判断します。傾向監視可能であれば安全を見て夏期ピーク前に更油を推奨します。RBOT値による残存寿命が、約年ヶ月となっており、今後の劣化傾向を早めに監視するため、傾向監視による管理を推奨します。
報告№103-6095 | 分析№103-01869 | 103-01869 | 精点Aを実施した結果、計数汚染度がNAS級と前回のNAS級に比較してランク減少していました。油槽に設置されている濾過機の濾過効率に変化がなければ、摩耗は安定していると判断できますが、今回は静電浄油機の濾過効率を評価するための採油を実施していないため、摩耗の進行状況については判断できませんでした。摩耗状況の進行を知るには、正確な濾過効率を元に摩耗の進行状況を確認されることが必要ですので、次回分析時には静電浄油機の入口と出口から採油を実施する必要があります。尚、及びを示す粘度、水分、全酸価、IR、RBOT、計数汚染度、重量汚染度の各データは良好な状態を示しており、この油は継続使用可能と判断します。又、RBOTが前回に比較し、min上昇したのは、新油の補充等の影響が考えられます。今後は、今回のRBOT値によりデータ管理を行います。
報告№109-09136 報告№110-00573 | 分析№109-001160 分析№110-002557 | 110-002557 | 前回に比較してSOAP／D－SOAPの結果で、鉄および錫濃度に大きな変化はなく、異常摩耗の早期発見パラメータであるフェログラフィーのIs値がのマイナス乗と良好でした。前回に比較して水分は大きな変化はなく、良好でした。計数汚染度はNAS級からNAS級にランク減少し、良好でした。前回同様に粘度、全酸価、IR、RBOTの各データは良好でした。尚、別紙RBOTの減少傾向から油の余寿命を求めた結果、本試料は直近の更油から起算して稼働時間が時間まで使用可能であることが分かります。潤滑油は継続使用可能と判断します。また、採油が機器停止中に廃油口から実施しているため分析データが高くなる可能性があるにもかかわらず、計数汚染度、SOAP／D－SOAP、ならびにフェログラフィーの各データが良好の範囲にあることから、軸受は継続使用可能と判断します。なお、本試料油は、機器停止中に廃油口から採油されています。機器が停止している状態では、別紙油粒子の沈降の影響に示すように油槽内で撹拌がなくなり固形物が沈降するため、油中汚染度は高くなると推定されます。また、同様にIs値も高くなっていると推定されます。今後の採油は、極力運転中もしくは停止直後の油槽中層部から実施されることを推奨します。
報告№109-09249 | 分析№109-001747 | 113-002160_bak | 潤滑油の劣化は確認されなかったことから継続使用可能と判断します。但し、汚染に係るパラメータが注意領域にあることから、に示す対策を推奨します。軸受は継続使用可能な状態にあると判断します。但し、摩耗に係るパラメータが注意領域にあることから、今後の摩耗進行の有無を確認するためにも傾向監視を継続することが有効です。定期的な分析今後の汚染度の増加および摩耗の進行を監視するため、定期的に分析を実施することを推奨します。はフェログラフィーおよびSOAP/D-SOAPの結果から総合的に判断した結果、継続使用は可能ですが、今後の機器の機能を確認するためにも傾向管理が有用と考えます。フェログラフィー【定量分析：Is値】Is値は異常摩耗の早期発見パラメータのつで、摩耗程度を定量化するために用います。今回のIs値はの乗と注意領域にありました。フェログラフィー【定性分析：摩耗粒子および摩耗形態観察】分析結果から観察された代表的な粒子は、以下の通りでした。正常な摩耗粒子・潤滑状態が正常なマイルド摩耗により発生。切削粒子・異物や金属表面の微小突起による切削摩耗により発生。シビア粒子・潤滑状態がやや厳しい凝着摩耗により発生。金属潤滑部が局部的に油膜切れを起していると考えられます。観察された摩耗粒子の中でも切削粒子、シビア粒子は、将来的な摩耗の進行に繋がる可能性を示唆しているため、傾向監視が必要と思われます。摩耗形態の中でも切削摩耗は摩耗進行速度が速く、転がり軸受でこの摩耗形態が発生した場合には寿命が分の程度に低下することも知られており、切削摩耗により生じた軌道面の損傷が起点となって、転がり軸受の寿命となるフレーキングに進展することから、傾向監視が必要です。切削摩耗の発生原因となる混入異物が残留している場合、この異物により切削摩耗が継続して発生する可能性があります。シビア粒子は、凝着摩耗に分類されます。これらの摩耗粒子は、摺動面で凝着、破断を繰り返し、この過程で生じる移着粒子が成長して摩耗粒子となります。そのため、摺動面では局部的に油膜切れが発生していることを示しています。この状態が継続した場合、摩耗粒子のサイズは徐々に大型化していき、設備の損傷に至る場合がありますので、傾向監視が必要です。Iカップリング発光分光分析【SOAP／D-SOAP】検出された金属元素から発生箇所を推定すると、以下の通りでした。鉄、鉛、錫、亜鉛・軸受等カルシウム、ケイ素、ナトリウム・外部混入異物水分、重量汚染度は共に良好でした。汚染粒子数はNAS級と注意領域にありました。フィルタ表面の異物観察で金属片、鉄錆等が観察されたことから、汚染度が高い要因は、摩耗と外部混入異物の影響と思われます。．粘度、全酸価、酸化安定度、有機物・有機化合物の各データは良好でした。分析結果特性低下特性低下に係るパラメータの分析結果は良好と判断します。粘度粘度はmm/sと良好領域にありました。全酸価全酸価は.mgKOH/gと良好領域にありました。酸化安定度酸化安定度はminと良好領域にありました。有機物・有機化合物有機物・有機化合物は、IRチャートによる新油分析値との比較の結果、cm-付近にカルボン酸の吸収が確認されていないことから、良好と判断します。色相はL.と良好領域にありました。汚染に係るパラメータの分析結果で、汚染粒子数が注意領域にあり、やや高い値でした。フィルタ表面の異物観察で金属片、鉄錆、砂等が観察されたことから、汚染度が高い要因は、摩耗と外部混入異物の影響と思われます。水分はppmと良好領域にありました。汚染粒子数はNAS級と注意領域にありました。汚染度物重量は.mg/mlと良好領域にありました。摩耗フェログラフィーによる摩耗粒子の観察の結果、Is値が注意領域にあり、切削粒子、シビア粒子が比較的多く観察されました。異常摩耗の早期発見パラメータであるフェログラフィーのIs値がの乗と注意領域にあり、摩耗粒子の形態観察の結果、潤滑状態が正常なマイルド摩耗により発生する摩耗粒子、異物の噛み込みや金属表面の微小突起により発生する切削粒子、金属潤滑部の局部的な油膜切れにより発生するシビア粒子が比較的多く観察されました。金属濃度SOAP法により金属濃度を測定した結果、外部から混入したと思われるケイ素がppm検出されました。金属濃度D-SOAP法により金属濃度を測定した結果、潤滑箇所の金属接触よって発生する鉄が、鉛が、銅が、外部から混入したと思われるカルシウムが、ナトリウムが検出されました。
報告№107-4543 報告№107-4543 | 分析№107-02132 分析№107-02155 | 107-02155 | トライボ診断の結果、全てのデータが良好であることから、この油は継続使用可能と判断します。は良好と判断します。粘度は良好。粘度はmm/sと新油値mm/sに比較して、粘度変化率は-％で、当社推奨の管理限界値である±％以内にあり、良好と判断します。粘度はmm/sでした。粘度はmm/sでした。粘度指数はでした。粘度指数はでした。水分は良好。水分は.ppmと当社推奨の管理限界値の以下であり、良好と判断します。全酸価は良好。全酸価はmgKOH/gと新油値mgKOH/g以内であり、良好と判断します。
報告№109-09136 報告№112-00283 | 分析№109-001160 分析№112-001142 | 112-001142 | 潤滑油および対象設備は継続使用可能な状態にあると判断します。フェログラフィーおよびSOAP／D－SOAPの結果から総合的に判断した結果、正常な状態にあると考えられます。フェログラフィー【Is値】Is値は異常摩耗の早期発見パラメータのつで、摩耗粒子を定量化するために用います。今回のIs値はのマイナス乗と低い値でした。フェログラフィー【摩耗粒子および摩耗形態】分析結果から比較的多く観察された粒子は、以下の通りでした。正常な摩耗粒子・潤滑状態が正常なマイルド摩耗により発生。Iカップリング発光分光分析【SOAP／D－SOAP】検出された金属元素から発生箇所を推定すると、以下の通りでした。鉄、錫・ギヤ・軸受等リン、カルシウム、ケイ素、ナトリウム・外部混入異物このうち、機械部品が摩耗したと思われる元素はのグループです。計数汚染度、重量汚染度は共に良好でした。粘度、水分、酸価、IRの各データは良好でした。
報告№105-6050 報告№106-0472 | 分析№105-01529 分析№106-02711 | 106-02711 | 分析の結果、転がり軸受は現在のところ継続使用可能な状態にあると判断できますが、摩耗粒子形態観察で局部的な金属接触により発生した大型シビア粒子が観察されました。今後更に摩耗が進行し、転がり軸受の寿命の指標となるフレーキングに進展することが懸念されるため、ヶ月後に再度分析を実施し、摩耗の進行状況を確認されることを推奨します。これらのことは、前回に比較して計数汚染度がランク減少し、D－SOAPの鉄濃度に大きな変化がないこと異常摩耗の早期発見パラメータであるフェログラフィーのIs値がと良好の範囲にあるものの、摩耗粒子形態観察の結果、金属接触が厳しい場合に発生するシビア粒子が多く観察され、中にはμmサイズの大型のシビア粒子が観察されたこと以上のことから判断しました。
報告№102-4510 報告№102-4510 | 分析№102-01415 分析№102-01415 | 102-01415 | 本試料油は、主機停止後時間後にドレンバルブから採油を実施しており、ドレン配管内や油槽底部に沈んでいたものを採取した可能性があります。今後、採油を実施する場合は、可能であれば主機運転中、又は、停止直後に油槽中層部から採油を実施されることを推奨します。は良好と判断します。粘度は良好と判断します。粘度はmm/sと新油値mm/sに比較して、粘度変化率は-％で、当社推奨の管理目安である±％以内にあり、良好と判断します。水分は良好と判断します。水分はと当社推奨の管理目安の以下であり、良好と判断します。全酸価は良好と判断します。全酸価は.mgKOH/gと新油値.mgKOH/gに比較して、変化はなく、良好と判断します。IRの結果、良好と判断します。IRの結果、カルボン酸の吸収は見られないことから、良好と判断します。RBOTの結果、良好と判断します。RBOTはminと当社推奨の管理目安のmin以上であり、良好と判断します。は良好と判断します。計数汚染度は良好と判断します。計数汚染度はNAS級と当社推奨の管理限界値内にあり良好と判断します。重量汚染度は良好と判断します。重量汚染度はmg/mlと当社推奨の管理目安の.mg/ml以下であり、良好と判断します。機器の潤滑状態潤滑状態は正常と判断します。SOAPの結果は良好です。SOAPの結果、ギヤ歯面等の摩耗により発生したと思われる鉄がppm検出されました。当社推奨の管理限界値は、鉄濃度はであり、管理限界値内であることから良好と判断します。D－SOAPの結果は良好です。D－SOAPの結果、ギヤ歯面等の摩耗により発生したと思われる鉄がppm検出されました。当社推奨の管理限界値は、鉄濃度はであり、管理限界値内であることから良好と判断します。フェログラフィーの結果は、摩耗過酷度を示すIs値がの乗と当社推奨の管理限界値の乗以内にあり、良好と判断します。摩耗の過酷度を示すフェログラフィーのIs値がの乗と管理限界値内であり、良好と判断します。摩耗粒子形態観察の結果、以下の摩耗粒子が見られました。金属接触が厳しい場合に発生するシビア粒子ギヤ歯面、ボールネジ軌道面、ベアリング軌道面の摩耗により発生したチャンク粒子摩擦熱が高い場合に発生する球状粒子、黒錆局部的に高温、高圧になった場合に発せするフリクションポリマこれらが多く見られたことから、疲労摩耗が進行していることが確認されました。現段階では、Is値はの乗と、損傷程度は軽微であると思われますが、念のため巡視の際は、異音などに注意して下さい。又、今後、疲労摩耗が更に進行する場合があるため、ヶ月後に再度分析を実施し、汚染状況及び摩耗の進行状況を確認されることを推奨します。
報告№104-6028 | 分析№104-00447 | 104-00447 | 濾過前の試料油を分析した結果、重量汚染度がmg/mlとやや不良領域にありました。前々回、前回と同じく、光学顕微鏡写真に示すように、黒色の微粒子が多く見られました。分析の結果、D－SOAPで鉄が検出され、摩耗粒子の形態観察の結果、μm以下の微小な粒子が支配的であることから、黒色の微粒子の発生要因が、サーボシリンダ内壁から発生した鉄系摩耗粒子によるものと確認されました。但し、重量汚染度がmg/mlであり、これに対し、D－SOAPで検出され鉄濃度はで、汚染粒子濃度の％程度であることがわかります。このように、金属成分は検出された汚染粒子濃度の～％程度であり、重量汚染度として計測された中には、金属成分以外の成分を含んでいると考える事が出来ます。又、光学顕微鏡による観察結果から、黒色の微粒子が数μm以下であることから、黒色の微粒子は、金属成分以外で黒色に観察されるものであると考えられました。したがって、黒色の微粒子には、鉄系摩耗粒子の他に油のスラッジや黒色に見える、例えば、カーボン粒子を含んでいる可能性があることが想像されました。油のスラッジは、バルブ類の動作障害の原因となり、カーボン微粒子は、鉄系材料に比較して硬く、濃度が高くなるとサーボシンリンダ摺動面に噛み込み摩耗増大の原因になります。バルブ類の動作障害や摩耗進行等の障害発生に対する弊害を勘案の上、当社製清浄分散剤TS－の投与と濾過を実施されることを推奨します。又、光学顕微鏡写真に示すように、粒子サイズがサブミクロンオーダーを含みますので、このサイズを精密に濾過を実施する場合、濾過機の濾過圧力をkgf/cm以下で実施することが必要です。
報告№109-09136 報告№111-00393 | 分析№109-001160 分析№111-001868 | 111-001868 | 潤滑油および軸受は継続使用可能な状態にあると判断します。但し、今後も摩耗の進行を傾向監視するため、以下の対策を推奨します。濾過油中の汚染度が高いことから、観察された摩耗粒子や異物等が軸受軌道面に噛み込み摩耗が進行することが懸念されるため、濾過を推奨します。定期的な分析摩耗の進行を監視するため、定期的に分析を実施し、摩耗の進行状況を確認することを推奨します。傾向監視のための次回採油時期は、最短で約時間となります。この時間は、油中汚染物が均一になるために必要とする時間であり、この時間を経過すれば、再分析の結果から状態の傾向を確認することが可能となりますので、これを参考に次回分析時期を検討されることを提案します。フェログラフィー異常摩耗の早期発見パラメータとして摩耗粒子を定量化して評価するフェログラフィーのIs値は、潤滑状態が厳しいの乗でした。摩耗粒子の形態で比較的多く観察された粒子は、潤滑状態が正常な場合に発生する摩耗粒子金属潤滑部が局部的に油膜切れを起して発生するシビア粒子局部的に高圧・高温となる場合に発生するフリクションポリマ外部から混入したと思われる鉄錆等でした。これらの摩耗粒子が観察された場合、潤滑部で発生している摩耗形態は、正常なマイルド摩耗潤滑状態がやや厳しい凝着摩耗であり、そして局部的ではあるものの高圧・高温の箇所が発生していることも分かります。フリクションポリマは、潤滑油が軌道面に押し込められ高圧状態になると同時に、圧縮熱により高温状態になった結果、基油自身が重合反応を起こし生成することが知られています。そのため、高圧高温状態の解消がなされなければ、潤滑油の劣化が進行し、粘度上昇に因る潤滑異常に進展する場合があります。電子顕微鏡・X線マイクロアナリシス観察された粒子をSEM・XMAで詳細に分析した結果、粒子には鉄、マンガンが比較的多く含まれており、成分割合から粒子は主にベアリング保持器やハウジングから発生していると推定できました。Iカップリング発光分光分析供試の潤滑油を分析した結果、検出された金属元素は、SOAP-Tの結果表に示すように、鉄、鉛、銅、クロム、錫、リン、亜鉛、カルシウム、バリウム、アルミニウム、ナトリウムでした。検出されたこれらの金属元素から発生箇所を推定すると鉄、鉛、銅、クロム、錫、亜鉛・軸受等リン、カルシウム、バリウム、アルミニウム、ナトリウム・外部混入異物であると思われます。このうち、機械部品が摩耗したと思われる元素はのグループです。計数汚染度、重量汚染度は共に当社推奨の管理限界値を超えていました。フィルタ表面の異物観察で表面が茶褐色で鉄錆、砂等が観察されたことから、汚染度が高い要因は、摩耗とスラッジ、そして外部混入異物の影響と思われます。粘度、水分、酸価、IR、RBOTの各データは良好でした。尚、別紙RBOTの減少傾向から油の余寿命を求めた結果、本試料は直近の更油から起算して稼働日数が年月まで使用可能であることが分かります。
報告№109-09341 報告№109-09341 | 分析№109-002614 分析№109-002614 | 109-002614 | 潤滑油の使用油に燃料油が混入した可能性はほとんどないと判断します。また、タービン油のFBKタービンの混入の可能性もほとんどないと判断します。尚、潤滑油に含まれる水分は、ppmと継続使用可能な範囲にありました。
報告№107-4508 報告№107-4517 | 分析№107-00526 分析№107-00827 | 107-00827 | 今回の採油は、機器停止中に給油口から実施しているため、油循環中に採油した場合に比較し、油中粒子の沈降の影響を受け、分析データが低濃度に出る可能性があります。今回の分析は以上のことを踏まえて結果を検討しました。分析の結果、低濃度の部分を採油しているにもかかわらず、計数汚染度がNAS級とやや高い値でした。フィルタ写真で外部から混入したと思われる鉄錆、砂が多く観察されたことから、汚染度が高い原因は、外部から混入したと思われる異物の影響と考えられました。本設備は樹脂軸受であることから、以下のことに注意が必要です。）混入した異物が樹脂軸受に埋め込まれ、これによりランナー側を切削摩耗により摩耗させる）混入した異物が樹脂軸受摺動面に噛み込み、樹脂側にも摩耗が発生する可能であれば濾過を実施し、異物を除去することを推奨します。濾過が実施できない場合は、ヶ月以内に再度分析を実施し、摩耗の進行状況を確認することを推奨します。上述しましたように、今回の採油は停止中の採油であるため、循環中の採油に比較してデータが低目に出る可能性があります。これは、運転中の採油であったなら今回データより高い値になることが考えられます。次回採油は、粒子の沈降の影響を極力抑え、油中粒子が均一な分散状態に近い状態で採油が実施できるように、主機運転中、または停止直後に採油を実施されることを推奨します。尚、を示す粘度、水分、全酸価、IRの各データは良好であり、本試料油は継続使用可能と判断します。
報告№108-0302 報告№108-0302 | 分析№108-02122 分析№108-02122 | 108-02122 | 分析の結果、摩耗粒子の形態観察で金属接触が厳しい場合に発生するμmサイズのシビア粒子が観察されました。異常摩耗の早期発見パラメータであるIs値がのマイナス乗と良好の範囲あるものの、今後さらに摩耗が進行することが懸念されるため、定期的に分析を実施し、摩耗の進行状況を確認することを推奨します。一方、前回と同様にSOAPで銅がppm検出されました。添加剤の影響による銅の溶出は進行していないと判断されますが、この溶出は亜鉛系添加剤成分の亜鉛との反応で溶出することが知られています。潤滑油中の銅は、別紙鉱油の酸化に対する金属触媒の影響に示すように銅濃度が増加すると酸化速度が速まりますので、酸化劣化の進行状況を油分析により監視されることを推奨します。は良好と判断します。計数汚染度は良好と判断します。計数汚染度はNAS級と当社推奨の管理限界値のNAS級以内にあり、良好と判断します。重量汚染度は良好と判断します。重量汚染度は.mg/mlと当社推奨の管理限界値のmg/ml以内にあり、良好と判断します。機器の潤滑状態SOAPの結果、銅が検出され、フェログラフィーの結果、金属接触が厳しい場合に発生するμmサイズのシビア粒子が観察されました。SOAPの結果、銅の濃度に変化はありませんでした。SOAPの結果、油の添加剤成分であるリン、亜鉛が検出されました。銅は、前回同様のppmであり、添加剤の影響による溶出はないと判断されますが、溶出は添加剤成分の亜鉛と銅が反応して、溶出することが知られています。潤滑油中の銅は、別紙鉱油の酸化に対する金属触媒の影響に示すように濃度が増加すると共に酸化速度が速まりますので、酸化劣化の進行状況を全酸価の変化で監視されることを推奨します。D－SOAPの結果は良好です。D－SOAPの結果、摩耗により発生する鉄が検出されていないことから良好と判断します。フェログラフィーの結果、金属接触が厳しい場合に発生するμmサイズのシビア粒子が観察されました。異常摩耗の早期発見パラメータであるフェログラフィーのIs値がのマイナス乗と良好の範囲にあるものの、摩耗粒子の形態観察の結果、金属接触が厳しい場合に発生するμmサイズのシビア粒子が観察されました。
報告№109-09136 報告№112-00666 | 分析№109-001160 分析№112-003074 | 112-003074 | 粘度および消泡性能の低下が確認されました。今後は障害予防を目的に以下の対策を推奨します。更油、或いは、部分更油粘度が低下していたことから、今後適正な粘度範囲で使用していない場合、ギヤ歯面やベアリング軌道面で油膜切れが発生し、摩耗が進行することが懸念されるため、更油、或いは、部分更油を推奨します。追加分析消泡性能が低下した場合、ギヤ歯面での油膜形成に影響が出て摩耗が進展することがありますので、フェログラフィーおよびSOAP-Tを追加して摩耗により発生する油中金属濃度や潤滑状態を確認することを推奨します。粘度粘度は.mm/sと新油値mm/sに比較して、粘度変化率は-.％で、前回同様に当社推奨の管理限界値である±％を超えていました。今後、適正な粘度範囲で使用していない場合、ギヤ歯面やベアリング軌道面で油膜切れが発生し、摩耗が進行することが懸念されます。泡立ち試験泡立ち試験の結果は、-と新油値が-であるのに比較して高い値となっていたことから、消泡性能が低下していることが分かりました。今後の使用状況によっては油の酸化劣化が進行したり、ギヤ歯面およびベアリング軌道面で油膜切れが発生したりする場合があるため、消泡剤の添加による消泡性能の改善など何らかの対応が必要になると思われます。分析結果粘度および消泡性能が低下していることが確認されました。粘度粘度は.mm/sと新油値mm/sに比較して、粘度変化率は-.％で、当社推奨の管理限界値である±％を超えていました。泡立ち試験泡立ち試験は-と新油に比較して高い値でした。水分はppmと当社推奨の管理限界値の以下であり、良好と判断します。酸価はmgKOH/gと新油値mgKOH/g以下にあり、良好と判断します。
報告№109-09136 報告№110-00473 | 分析№109-001160 分析№110-002125 | 110-002125 | SOAP／D－SOAPの結果、検出された元素は鉄、鉛、銅、錫、亜鉛、カルシウム、ケイ素、ナトリウム、マグネシウムが検出されました。これら検出された金属元素から発生箇所を推定すると、鉄、鉛、銅、錫、亜鉛・軸受等カルシウム、ケイ素、ナトリウム、マグネシウム・外部混入異物であると思われます。このうち、機械部品が摩耗したと思われる元素はのグループです。異常摩耗の早期発見パラメータであるフェログラフィーのIs値はの乗と良好の範囲にあるものの、摩耗粒子の形態観察で潤滑状態が正常な場合に発生する摩耗粒子、金属潤滑部が局部的に油膜切れを起して発生する銅系シビア粒子が比較的多く観察されました。潤滑部では、正常なマイルド摩耗、やや厳しい摩耗形態の凝着摩耗が発生していることが分かりました。オイルリングと主軸間、またはオイルリングと軸受台金側面との間で摩耗が発生していると考えられます。このような場合、オイルリングと主軸の間で摩擦が低下したり、台金との摩擦が増大するなどの影響でオイルリングが円滑に回転し難い状況が発生します。その結果、潤滑油のかき揚げ量が減少し、軸受摺動面で油膜切れを引き起こす可能性があります。汚染度計数汚染度は当社推奨の管理限界値に到達していました。フィルタ表面の異物観察で金属片、鉄錆、砂等が観察されたことから、汚染度が高い要因は、摩耗と外部混入異物の影響と思われます。IR、RBOTの各データは良好でした。潤滑油および軸受は継続使用可能な状態にあるものの、摩耗が進行することが懸念されるため、以下の対策が必要です。油中の汚染度が高く、観察された摩耗粒子や異物が軸受摺動面に噛み込み摩耗が進行することが懸念されるため、可能であれば濾過を推奨します。
報告№109-09136 報告№112-00495 | 分析№109-001160 分析№112-002044 | 112-002044_date121207 | 本試料油は、粒子濃度が比較的高く、外部の影響を受けやすいと思われる給排油管から停止分後に採油を実施したにもかかわらず、大型の粒子は非常に少なく、潤滑油および軸受は継続使用可能な状態にあると判断します。最適な採油方法本試料油は、機器停止中に給排油管から採油されているため、分析データが高濃度に出ていると推定されます。正確なデータによる診断を行うためにも、今後の採油は、極力運転中もしくは停止直後の油槽中層部から実施されることを推奨します。はフェログラフィーおよびSOAP／D-SOAPの結果から総合的に判断した結果、正常な状態にあると考えられます。フェログラフィー【定量分析：Is値】Is値は異常摩耗の早期発見パラメータのつで、摩耗粒子を定量化するために用います。前回に比較してIs値はのマイナス乗からマイナス乗と良好の範囲にあり、低い値でした。フェログラフィー【定性分析：摩耗粒子および摩耗形態観察】分析結果から比較的多く観察された粒子は、以下の通りでした。正常な摩耗粒子・潤滑状態が正常なマイルド摩耗により発生。Iカップリング発光分光分析【SOAP／D-SOAP】検出された金属元素から発生箇所を推定すると、以下の通りでした。ナトリウム・外部混入異物計数汚染度は、前回に比較してNAS級からNAS級にランク上昇しているものの、当社推奨の管理限界値以下にあり、重量汚染度は.mg/mlから.mg/mlに減少し、共に良好でした。前回同様に粘度、水分、酸価、IR、RBOTの各データは良好でした。
報告№107-0366 報告№109-09328 | 分析№107-01900 分析№109-002242 | 109-002242 | 濾過前の試料油を分析した結果、前回に比較して水分がppmからppmに上昇し、潤滑油が白濁していました。尚、計数汚染度は、水分の影響でセンサーエラーを起こし測定不能でした。水分値は良好の領域にあるものの、今後、水分の増加に伴い錆が発生する腐食摩耗に進展することが懸念されます。これらの障害発生に対する弊害を勘案の上、早めに水分除去を実施されることを推奨します。
報告№106-6023 報告№106-0085 | 分析№106-00388 分析№106-00454 | 106-00454 | 分析の結果、ギヤ歯面では厳しい金属接触による摩耗が発生しています。今後、更に摩耗が進行することが懸念されるため、夏期ピーク前に再度分析を実施し、摩耗の進行状況を確認されることを推奨します。一方、水分濃度がと当社推奨の管理限界値を超えていることから、発錆予防のため早急に水分除去を実施することを推奨します。但し、油溜め部分より採油を実施しており、この油溜めに結露水などが滞留していた可能性がありますので、油溜め部のみに白濁部分がないかをご注意ください。計数汚染度は、水分の影響で測定できませんでした。これらのことは、異常摩耗の早期発見パラメータであるフェログラフィーのIs値がの乗と良好の範囲にあるものの、摩耗粒子形態観察の結果、金属接触が厳しい場合に発生するシビア粒子が観察されたこと以上のことから判断しました。尚、主機停止中に油溜めから採油を実施しているため、油循環中の採油に比較して油中粒子が沈降して高濃度になっている部分を採油していると考えられます。したがって、油が循環している状態で採油を実施した場合に比較して、分析データが高くなり、異常な状態と判断してしまう可能性がありますので、今後の採油は、停止後なるべく早いタイミングで採油を実施されることを推奨します。トライボ診断では、歯車のタイプ形状、モジュール、歯幅、歯数、初期バックラッシが分かれば歯車の管理パラメータとして有効であるバックラッシの増加程度を推定し、バックラッシ調整の要否を判定するなど、より良い管理を行う事が出来ますので、次回トライボ診断実施時には各情報の提供をお願いします。
報告№108-5071 報告№111-00708 | 分析№108-02721 分析№111-003563 | 111-003563 | 消泡性能の低下が確認されました。今後は障害予防を目的に以下の対策を推奨します。追加分析消泡性能が低下した場合、ギヤ歯面での油膜形成に影響が出て摩耗が進展することがありますので、フェログラフィーおよびSOAP-Tを追加して摩耗により発生する油中金属濃度や潤滑状態を確認することを推奨します。泡立ち試験泡立ち試験の結果は、-と新油値が-であるのに比較して高い値となっていたことから、消泡性能が低下していることが分かりました。今後の使用状況によっては油の酸化劣化が進行したり、ギヤ歯面およびベアリング軌道面で油膜切れが発生したりする場合があるため、消泡剤の添加による消泡性能の改善など何らかの対応が必要になると思われます。分析結果消泡性能が低下していることが確認されました。粘度粘度はmm/sと新油値mm/sに比較して、粘度変化率は-％で、当社推奨の管理限界値である±％以内にあり、良好と判断します。泡立ち試験泡立ち試験は-と新油に比較して高い値でした。水分はと当社推奨の管理限界値の以下であり、良好と判断します。全酸価全酸価はmgKOH/gと新油値mgKOH/g以下にあり、良好と判断します。
報告№109-09094 報告№112-00124 | 分析№109-000870 分析№112-000474 | 112-000474_date121128 | 潤滑油および軸受は継続使用可能な状態にあると判断します。油名および異種油混入の確認油名が間違っているか、或いは、異種油が混入している可能性がありますので確認することを推奨します。はフェログラフィーおよびSOAP-Tの結果から総合的に判断した結果、正常な状態にあると考えられます。フェログラフィー【定量分析：Is値】Is値は異常摩耗の早期発見パラメータのつで、摩耗粒子を定量化するために用います。今回のIs値はのマイナス乗と低い値でした。フェログラフィー【定性分析：摩耗粒子および摩耗形態観察】分析結果から比較的多く観察された粒子は、以下の通りでした。正常な摩耗粒子・潤滑状態が正常なマイルド摩耗により発生。Iカップリング発光分光分析【SOAP-T】検出された金属元素から発生箇所を推定すると、以下の通りでした。鉄、銅、亜鉛・軸受等リン、亜鉛、カルシウム、ナトリウム・外部混入異物尚、SOAP-Tの結果で、添加剤成分として含まれている場合があるリン、亜鉛が比較的高い値でした。これらの元素は、使用油であるFBKタービンには含まれていないことから、油名が間違っているか、或いは、異種油が混入している可能性があります。水分、計数汚染度、重量汚染度は共に良好でした。．粘度、酸価、IR、RBOTの各データは良好でした。尚、RBOTは管理基本値に比較して大きな値であり減少傾向は確認されませんでした。このことから、更油から今回採油までのヶ月間で酸化防止剤の消耗は確認されていないことから、使用条件が同様であれば定検周期のヶ月は使用できる可能性が高いと判断します。≪状態監視とパラメータ≫分析の目的および各分析のパラメータは以下の通りです。特性低下目的：油の分析結果から、や劣化傾向ならびに添加剤の消耗程度、残存寿命などを確認する。粘度JISK酸価JISK赤外線吸収スペクトルJISK酸化安定度試験JISK汚染目的：油の分析結果から、砂塵あるいは水・異種油などによるや、異物混入の有無を確認する。水分JISK計数汚染度JISB重量汚染度JISB光学顕微鏡観察摩耗目的：油中の摩耗粒子を分析する事により、回転・摺動部の潤滑状態、摩耗劣化の程度、余寿命などを解析する。摩耗診断電子顕微鏡観察JISKX線マイクロアナリシス油中金属濃度JISK≪分析結果≫特性低下粘度：良好粘度値.mm/sの管理基本値mm/sに対する変化率は+％であり、○○管理限界値±％以内に留まっています。酸価：良好酸価.mgKOH/gは管理基本値の.mgKOH/g以内にあることから、問題は無いと判断します。赤外線吸収スペクトル：良好酸化安定度試験：良好酸化安定度試験の結果、数値minは○○管理限界値min以上に留まっており、現時点での使用は可能と判断します。汚染水分：良好水分値.ppmは○○管理限界値以内に留まっています。計数汚染度：良好計数汚染度はNAS級と当社推奨の管理限界値NAS級以内にあります。重量汚染度：良好重量汚染度は.mg/mlと当社推奨の管理限界値mg/ml以内にあります。光学顕微鏡観察：良好光学顕微鏡写真は捕捉された汚染物の量は少なく、スラッジは確認されませんでした。摩耗摩耗診断：良好摩耗診断の結果、異常摩耗の早期発見パラメータであるIs値がのマイナス乗と良好の範囲にあることから、潤滑状態は正常と判断します。電子顕微鏡観察・X線マイクロアナリシス：今回は実施していません。油中金属濃度：注意油中金属濃度の結果、鉄、銅、外部から混入したと思われるリン、亜鉛、カルシウム、ナトリウムが検出されました。リン、亜鉛は、使用油であるFBKタービンには含まれていないことから、油名が間違っているか、或いは、異種油が混入している可能性があります。
報告№109-09136 報告№111-00295 | 分析№109-001160 分析№111-001400 | 111-001400 | 潤滑油は継続使用可能な状態にあると判断します。粘度、全酸価、IR、RBOTの各データは良好でした。油の余寿命は、使用油の使用期間または使用時間が不明であったため、ご依頼の油の余寿命に関する検討は行えませんでした。ただし、分析の結果で新油値がminであったことから、使用期間を仮にヶ月間と仮定すれば余寿命は十二分にあると言えます。可能であれば、使用期間、あるいは使用時間の情報をご提供下さい。水分は良好でした。
報告№109-09136 報告№110-00141 | 分析№109-001160 分析№110-000509 | 110-000509 | ・摩耗状態SOAP／D－SOAPの結果、潤滑油中からは鉄が検出されました。検出された金属は、粒子の観察結果から異物の噛み込みなどで発生する切削粒子でした。これらのことから、潤滑部では切削摩耗が発生していることが分かりました。異常摩耗の早期発見パラメータであるフェログラフィーのIs値がの乗と高い範囲にあることから、潤滑状態は厳しい状態にあると思われます。摩耗形態の中でも切削摩耗は、異物が混入していない状態に比較して摩耗進行速度が速く注意が必要で、定期的なトライボ診断による状態監視が必要と考えます。また、切削摩耗発生の原因となる混入異物が残留している場合、この異物により切削摩耗が継続して発生する可能性があります。今後さらに摩耗が進行し、ギヤ歯面間の遊びであるバックラッシが増大し、ギヤ歯面の噛み合いが悪くなり、振動や騒音が発生することが懸念されます。・ケイ素の検出ケイ素がppm検出されました。一般に、潤滑油中からケイ素が検出された場合の原因として、油の消泡剤として使用されるシリコン系の添加剤が検出されるフェログラフィーおよびフィルタ表面の異物観察で砂が多く観察され、これが検出されるシリコングリースをシール部に塗布している場合、このシリコングリースが潤滑油に混入して検出されるなどが挙げられますが、今回の原因は、フィルタ観察の結果で砂が観察されたことから、の原因の可能性が考えられます。およびについては、分析結果では確認することが出来ませんので、これに関する情報をご提供下さい。・汚染度計数汚染度はNAS級以上と当社推奨の管理限界値を超えていました。フィルタ表面の異物観察で金属片、鉄錆等が観察されたことから、汚染度が高い要因は、摩耗と外部混入異物の影響と思われます。・粘度、水分、全酸価、IRの各データは良好でした。ギヤおよび潤滑油は継続使用可能な状態にあるものの、以下の対策が必要です。今後、切削摩耗の進行を監視するため、定期的に分析を実施し、摩耗の進行状況を確認されることを推奨します。尚、トライボ診断では、バックラッシの増加量を分析結果から計算できますので、構造が確認できる図面、ギヤの形式、歯形、モジュール、歯数、増速比、歯幅、回転数をお知らせ下さい。計算結果をご報告いたします。
報告№109-09136 報告№112-00646 | 分析№109-001160 分析№112-002897 | 112-002897 | 潤滑油の劣化はないものの、油中の汚染度が高い値でした。採油条件の影響で値が高くなっていると考えられますが、異物の影響で将来的に摩耗が進行する懸念がありますので、以下の対策を推奨します。軸受は継続使用可能な状態にあると判断します。但し、将来的な摩耗進行の有無を確認するためにも傾向監視を継続することが有効です。定期的な分析摩耗粒子の形態観察で、切削摩耗や凝着摩耗、そして疲労摩耗が観察されたことから、今後の摩耗進行を監視するため、定期的に分析を実施することを推奨します。最適な採油方法本試料油は、機器停止中に軸受箱排油口から採油されているため、分析データが高濃度に出ていると推定されます。正確なデータによる診断を行うためにも、今後の採油は、極力運転中もしくは停止直後の油槽中層部から実施されることを推奨します。軸受の摩耗状態フェログラフィーおよびSOAP／D-SOAPの結果から総合的に判断した結果、軸受は健全であり、継続使用可能と評価できますが、引続き軸受の機能が保持されていることを確認するためにも、潤滑油診断による傾向管理が有用と考えます。フェログラフィー【定量分析：Is値】Is値は異常摩耗の早期発見パラメータのつで、摩耗粒子を定量化するために用います。Is値はの乗と、やや高い値でした。また、Is値の上昇傾向は機器の将来予測をするための指標の一つと考えることができます。今回のIs値は前々回に比較しての乗から乗に低下していることから、予測を行うことはできませんが、今後上昇傾向がみられた場合は注意が必要です。フェログラフィー【定性分析：摩耗粒子および摩耗形態観察】分析結果から比較的多く観察された粒子は、以下の通りでした。切削粒子・異物や金属表面の微小突起による切削摩耗により発生。シビア粒子・潤滑状態がやや厳しい凝着摩耗により発生。金属潤滑部が局部的に油膜切れを起していると考えられます。疲労摩耗粒子・繰返し応力を受けて発生。フリクションポリマ・局部的に高圧・高温となる場合に発生。観察された摩耗粒子の中でも切削粒子、シビア粒子は、将来的な摩耗の進行に繋がる可能性を示唆しているため、傾向監視が必要と思われます。摩耗形態の中でも切削摩耗は摩耗進行速度が速く、転がり軸受でこの摩耗形態が発生した場合には寿命が分の程度に低下することも知られており、切削摩耗により生じた軌道面の損傷が起点となって転がり軸受の寿命となるフレーキングに進展することから傾向監視による経過監視が必要です。切削摩耗の発生原因となる混入異物が残留している場合、この異物により切削摩耗が継続して発生する可能性があります。シビア粒子は、凝着摩耗に分類されます。この摩耗粒子は、軌道面で凝着、破断を繰り返し、この過程で生じる移着粒子が成長して摩耗粒子となります。そのため、軌道面では局部的に油膜切れが発生していることを示しています。この状態が継続した場合、摩耗粒子のサイズは徐々に大型化していき、最終的には軸受の損傷に至る場合があります。Iカップリング発光分光分析【SOAP／D-SOAP】検出された金属元素から発生箇所を推定すると、以下の通りでした。鉄、鉛、亜鉛・軸受等リン、カルシウム、ケイ素、ナトリウム・外部混入異物計数汚染度は、NAS級と当社推奨の管理限界値に到達していました。フィルタ表面の異物観察で金属片、鉄錆、砂等が観察されたことから、汚染度が高い要因は、摩耗と外部混入異物、そして採油条件の影響と思われます。粘度、水分、全酸価、IR、RBOTの各データは、良好でした。尚、別紙RBOTの減少傾向から油の余寿命を求めた結果、本試料油は直近の更油から起算して年月まで使用可能であることが分かります。
報告№109-09287 報告№109-09287 | 分析№109-002058 分析№109-002058 | 109-002058 | 潤滑油および本軸受は継続使用可能な状態にあると判断できますが、軸受摺動面では切削摩耗や凝着摩耗の発生が確認されており、今後継続して発生することが懸念されるため、運転再開後ヶ月以内に再度分析を実施し、摩耗の進行状況を確認することを推奨します。
報告№109-09136 報告№112-00466 | 分析№109-001160 分析№112-001957 | 112-001957_date121126 | 潤滑油および対象設備は継続使用可能な状態にあると判断します。但し、今後も摩耗の進行を傾向監視するため、以下の対策を推奨します。定期的な分析今後懸念される切削摩耗の進行を監視するため、定期的に分析を実施することを推奨します。新油との比較による評価を示す粘度、酸価、塩基価のデータは新油データを基準として評価しています。今回は新油データがなかったため正確に判断できませんでしたが、今後評価する場合は、使用している新油を同時に分析することをご検討下さい。はフェログラフィーおよびSOAP／D-SOAPの結果から総合的に判断した結果、やや厳しい状態にあると考えられます。フェログラフィー【定量分析：Is値】Is値は異常摩耗の早期発見パラメータのつで、摩耗粒子を定量化するために用います。前回に比較してIs値はの乗から乗に低下しているものの、やや高い値でした。フェログラフィー【定性分析：摩耗粒子および摩耗形態観察】分析結果から比較的多く観察された粒子は、以下の通りでした。正常な摩耗粒子・潤滑状態が正常なマイルド摩耗により発生。切削粒子・異物や金属表面の微小突起による切削摩耗により発生。観察された摩耗粒子の中でも切削粒子は、注意が必要です。切削摩耗は、他の摩耗形態に比較して摩耗進行速度が速く注意が必要で、定期的なトライボ診断による状態監視が必要と考えます。切削摩耗の原因となる混入異物が残留している場合、この異物により切削摩耗が継続して発生する可能性があります。Iカップリング発光分光分析【SOAP／D-SOAP】検出された金属元素から発生箇所を推定すると、以下の通りでした。鉄、鉛、銅、錫・エンジン部品リン、亜鉛、カルシウム、マグネシウム、ホウ素・添加剤アルミニウム、ナトリウム・外部混入異物クランクメタルの摩耗SOAPの結果、前回に比較して鉛がppmからppm、銅がppmからppmに減少したものの高い値であることから、クランクメタルの摩耗が発生していると推定されます。ディーゼルエンジンのクランクメタルは積層構造になっており、クランクメタルの最表面はホワイトメタル層が存在し、その下にニッケル層、さらにその下には銅と鉛の合金であるケルメット層が存在します。ディーゼルエンジンのメタルは、設計上、油膜が正常に形成される流体潤滑が基本であることから、通常の使用においては摩耗しにくいと思われますが、メタルの潤滑部に流体潤滑になりにくい部分が発生するとメタル表面の軟質金属部が摩耗しメタル部のすぐ下のニッケル部まで摩耗し始め、ホワイトメタル層の主成分である錫や鉛、そしてメタルの第二層のニッケルやバックメタルの銅が検出されます。今後、摩耗が進行した場合、軸受が焼付を起こす可能性があるため、注意が必要です。その他の銅を使用した箇所の溶出・摩耗その他に潤滑油系統内で銅を使用している箇所は、潤滑油冷却器の配管などが考えられます。この箇所で溶出・摩耗が発生する場合は以下のことが考えられます。潤滑油冷却器の配管で摩耗していた場合、配管取付け部に緩みが生じて配管が振動し、継手部が外れたり、亀裂が生じて冷却水の混入にいたる場合があります。亜鉛系添加剤の影響により、潤滑油冷却器の配管で溶出していた場合、ピンホールが発生して冷却水の混入に至る場合があります。今後、油劣化の進行や水分濃度が上昇することに注意が必要です。その他の鉛を使用した箇所の溶出・摩耗亜鉛系添加剤を使用している潤滑油で鉛が検出される場合、潤滑系統内で鉛を使用した箇所が亜鉛系添加剤の影響により溶出することが知られています。今後、濃度の増加とともに酸化速度が加速することから油劣化の進行に注意が必要です。計数汚染度計数汚染度はNAS級と汚染されていました。フィルタ表面の異物観察で金属片、鉄錆、砂等が観察されたことから、汚染度が高い要因は、摩耗と外部混入異物の影響と思われます。粒度分布粒度分布は.～μmの範囲にあり、.μmにピークが確認されました。μm以下の粒子が多いことから、燃焼して発生したすす等であることが分かります。水分、IRの各データは良好でした。粘度今回は、当社に新油データがありませんでしたので、ディーゼルエンジンオイルは大凡mm/s前後ですので、mm/sと仮定して比較しました。粘度は、mm/sと仮定した値のmm/sに比較して粘度変化率が-.％となっており、当社推奨の管理限界値である±％以内にあり、良好と判断します。酸価は、mgKOH/gでした。IRの結果で油劣化の兆候を示すカルボン酸の吸収が確認されていないことから、良好と判断します。塩基価は、mgKOH/gでした。IRの結果で油劣化の兆候を示すカルボン酸の吸収が確認されていないことから、良好と判断します。
報告№109-09136 報告№112-00287 | 分析№109-001160 分析№112-001153 | 112-001153 | 潤滑油はおよび対象設備は継続使用可能な状態にあると判断します。但し、油中の汚染度が高く、また、今後も摩耗の進行を傾向監視するため、以下の対策を推奨します。定期的な分析定期的な分析を実施することで、異常の兆候を早期に発見し、故障を未然に防ぐことが可能になります。今後も摩耗の進行を監視するため、定期的に分析を実施し、分析データによる摩耗の進行状況を確認することを推奨します。濾過油中の汚染度が高いことから、摩耗粒子や異物等が軸受摺動面や軌道面に噛み込むことによる摩耗の進行が懸念されるため、濾過を推奨します。油名の確認油名が間違っている可能性があるため、油名を再確認することを推奨します。メタルの摩耗深さによる評価トライボ診断では、メタルの摩耗深さの増加量を分析結果から計算できますので、メタルサイズをお知らせ下さい。計算結果をご報告いたします。はフェログラフィーおよびSOAP-Tの結果から総合的に判断した結果、やや厳しい状態にあると考えられます。フェログラフィー【定量分析：Is値】Is値は、大型の摩耗粒子と小型の摩耗粒子の比率を数値化して潤滑状態の健全性を表現するもので、異常摩耗の早期発見パラメータとして用います。数値化されたIs値の指数部がの乗未満であれば健全な潤滑状態にあると判断できます。今回のIs値はの乗とやや高い値でした。フェログラフィー【定性分析：摩耗粒子および摩耗形態観察】分析結果から比較的多く観察された粒子は、以下の通りでした。正常な摩耗粒子・潤滑状態が正常なマイルド摩耗により発生。鉄錆、砂等・外部から混入したと考えられます。Iカップリング発光分光分析【SOAP-T】検出された金属元素から発生箇所を推定すると、以下の通りでした。鉄、銅、ニッケル、錫・軸受等リン・添加剤カルシウム、バリウム、ナトリウム、マグネシウム、モリブデン・外部混入異物尚、SOAP-Tの金属イオン成分の結果において、新油ではカルシウムとバリウムが検出されたものの、本使用油ではどちらもでした。このことから、油名が異なっているか、或いは、添加剤が消耗している可能性があります。軸受メタルの摩耗SOAP-Tで錫がppm検出されたことから、軸受の摩耗が発生していると推定されます。今後、さらに摩耗が進行することが懸念されます。計数汚染度はNAS級以上と当社推奨の管理限界値を超えていました。フィルタ表面の異物観察で鉄錆、砂等が観察されたことから、汚染度が高い要因は、摩耗と外部混入異物の影響と思われます。粘度、水分、酸価、IR、RBOTの各データは良好でした。尚、別紙RBOTの減少傾向から油の余寿命を求めた結果、本試料は直近の更油から起算して稼働時間が時間まで使用可能であることが分かります。
報告№109-09136 報告№112-00011 | 分析№109-001160 分析№112-000016 | 112-000016 | 潤滑油および対象設備は継続使用可能な状態にあると判断します。濾過機の入口と出口から採油本設備には、濾過機が設置されており、常時運転しているため、常に正常な状態に保持され摩耗の変化が生じても検出されない可能性があります。潤滑状態をより正確に把握するには、濾過機の入口と出口から採油を実施し、その差異から濾過効率を求め、それを根拠に摩耗の進行状況を確認することを推奨します。前回に比較してSOAP／D－SOAPの結果で、鉄濃度に変化はありませんでした。Is値は異常摩耗の早期発見パラメータのつで、摩耗粒子を定量化するために用います。前回同様にIs値はのマイナス乗であり、潤滑状態は正常と判断できます。前回に比較して計数汚染度はNAS級からNAS級にランク減少し、良好でした。前回同様に粘度、水分、全酸価、IR、RBOTの各データは良好でした。分析結果は良好と判断します。粘度粘度はmm/sと新油値mm/sに比較して、粘度変化率は+％で、当社推奨の管理限界値である±％以内にあり、良好と判断します。水分は.ppmと当社推奨の管理限界値の以下であり、良好と判断します。全酸価全酸価は.mgKOH/gと新油値の.mgKOH/g以下にあり、良好と判断します。IRIRの結果、油劣化の兆候を示すカルボン酸の吸収が確認されていないことから、良好と判断します。RBOTRBOTはminと当社推奨の管理限界値のmin以上であり、良好と判断します。は良好と判断します。計数汚染度計数汚染度はNAS級と当社推奨の管理限界値のNAS級以内であり、良好と判断します。重量汚染度は.mg/mlと当社推奨の管理限界値のmg/ml以内であり、良好と判断します。機器の潤滑状態機器の潤滑状態は正常と判断します。SOAPSOAPの結果、油の添加剤成分であるバリウムがppm、外部から混入したと思われるホウ素がppm検出されました。D－SOAPD－SOAPの結果、油の添加剤成分であるバリウムが、外部から混入したと思われるカルシウム、ナトリウムが共に検出されました。フェログラフィー異常摩耗の早期発見パラメータであるフェログラフィーのIs値がのマイナス乗と良好の範囲にあり、潤滑状態は正常と判断します。
報告№103-0288 報告№103-0288 | 分析№103-02981 分析№103-02981 | 103-02981 | トライボ診断の結果、スラスト摺動面の潤滑状態は、D－SOAPで前回と同じくメタルの主成分である錫が検出されたものの、濃度に大きな変化が見られないことから良好で安定した状態にあると判断します。は良好と判断します。粘度は良好と判断します。粘度はmm/sと新油値mm/sに比較して、粘度変化率は-％で、当社推奨の管理目安である±％以内にあり、良好と判断します。水分は良好と判断します。水分はと当社推奨の管理目安の以下であり、良好と判断します。全酸価は良好と判断します。全酸価は.mgKOH/gと新油値.mgKOH/gに比較して、変化はなく、良好と判断します。IRの結果、良好と判断します。IRの結果、カルボン酸の吸収は確認されていないことから、良好と判断します。RBOTの結果、良好と判断します。RBOTはminと当社推奨の管理目安のmin以上であり、良好と判断します。は良好と判断します。計数汚染度は良好と判断します。計数汚染度はNAS級と当社推奨の管理限界値NAS級に比較して清浄でした。重量汚染度は良好と判断します。重量汚染度は.mg/mlと当社推奨の管理限界値mg/ml以下であり、良好と判断します。機器の潤滑状態D－SOAPで、前回と同じくメタルの主成分である錫が検出されましたが、錫濃度に大きな変化が見られないことから、摩耗は安定していると判断します。SOAPの結果は良好です。SOAPの結果、油の添加剤成分であるリンがppm、バリウムがppm検出されました。D－SOAPで、前回と同じく軸受の摩耗を示す錫が検出されました。軸受の摩耗を示す錫が、外部から混入したカルシウムが検出されました。フェログラフィーの結果は良好です。異常摩耗の早期発見パラメータであるフェログラフィーのIs値が、.と低く、潤滑状態は良好と判断します。
報告№107-0366 報告№113-00154 | 分析№107-01900 分析№113-000562 前回から累積錫濃度に変化はないものの、メタルが鏡面状態になっている箇所があると推定されることから、本試料採油から１ヶ月後の結果をもとに、摩耗の進行状況を確認することを推奨します。 | 113-000562 | 臨時・濾過前の試料油を分析した結果、D-SOAPで、前回に比較してメタルの主成分である錫がからに増加していました。メタルの摩耗年月のメタル交換後から今回までの累積錫濃度は、トライボレポートの累積錫濃度に示すとおり.ppmです。この累積錫濃度.ppmと油量リットルからメタル表面の平均的な摩耗深さを計算しました。尚、当社の経験からメタル面積の約分の程度が摩耗したと仮定しました。その結果、摩耗深さは.μmとなりました。メタルの初期の表面粗さは、一般にRmaxμmとなっていることから、軸受表面は表面粗さが摩耗して鏡面になっている箇所があると思われます。表面粗さの消失は、停止時や起動時に油膜の形成がしにくくなり、更に摩耗が促進するといった悪循環になりやすいことから、起動時・停止時の温度管理に十分な注意が必要と思われます。現段階で軸受温度の上昇が見られていなければ、定格回転数で運転している状態では油膜が正常に形成されていると思われますが、周速が遅い起動時や停止時には油膜破断が生じやすくなると思われます。
報告№102-6010 | 分析№102-00230 | 102-00230 | 分析の結果、を示す粘度、水分、全酸価、IR、RBOTの各データは当社推奨の管理目安内にあり、この油は継続使用可能と判断します。但し、本試料油は、油濾過機が設置されている油槽であるため、常時油中の粒子が除去されていますので、診断は油濾過機による減少率を考慮して潤滑状態を解析する必要があります。油濾過機による油中の摩耗粒子の減少率は油濾過機の入口と出口の汚染度を評価し、その結果から求めますが、今回は油濾過機の出口から採取した試料がありませんので、減少率を濾過能力が良好とされる一般的な濾過率.として解析を行います。尚、濾過率を考慮した減少率は油濾過機の吐出量と総油量との比から換算します。本機の油濾過機の吐出量は毎時L、設備油量はLですので減少率はとなります。油濾過機により時間で％の粒子が減少するとした場合、油がパスして増加する粒子数は、今回計数汚染度の～μmレンジですと個/mlの％の個/mlとなります。更に、この発生粒子数から平衡濃度を計算します。平衡濃度は下式により求めます。平衡濃度＝発生粒子数／減少率・式油濾過機が設置されていない場合の減少率を.とすると平衡濃度は個/mlとなります。このことから分かるように、本試料油中の汚染度は、油濾過機が設置されていることでNAS級と清浄になっていますが、油濾過機がないと仮定した場合、計算により求めたように～μmレンジの汚染度はNAS級の汚染状態になる可能性を示唆するものととらえる事が出来ます。他のレンジを同様に計算すると以下のようになり、NAS級となります。～～～～以上等級級以上のことから、濾過機の影響で汚染状態は清浄になってはいるものの、摩耗が発生している状態であると思われます。摩耗粒子の形態がメタルコンタクトがあった場合に発生する形態のシビア摩耗粒子であり、今後さらに摩耗が進行する可能性がありますので、ヶ月後に再度分析を実施し、摩耗の進行状況を確認されることを推奨します。尚、傾向を見るため、油槽から採油すると同時に油濾過機の濾過前と濾過後の位置から採油を実施し、分析結果から減少率を導き、その減少率を上記方法により油濾過機がない場合の粒子数を求め、その粒子数の変化により金属接触が進行しているか落ち着いてきているのかを確認されることを推奨します。
報告№106-0421 | 分析№106-02356 | 106-02356 | トライボ診断により、機器軸受の潤滑状態、潤滑油の劣化状態を診断することを目的としました。分析の結果、計数汚染度がNAS級とやや高い値でした。SOAPで錫がppm、D－SOAPで鉄が、銅が、錫が検出されたことから、汚染の要因は、鉄を使用した箇所、オイルリングと軸受メタルの摩耗によるものと考えられました。但し、軸受メタルの主成分である錫濃度と油量、軸受サイズから、軸受メタルの平均的な摩耗深さを計算すると.μmとなります。更油から時間経過しており、更油時に錫濃度がに改善されたと仮定すると、今回の摩耗は時間で進行したと考えることができます。また、仮にこの摩耗速度が時間稼働で年間使用したとしても摩耗深さは.μmであり、摩耗速度は非常に小さく、現在のところ本軸受は継続使用可能と判断します。尚、油の劣化度を示す全酸価が.mgKOH/gと新油値.mgKOH/g以下であり、油の劣化進行は確認されませんでした。
報告№108-0227 報告№110-00695 | 分析№108-01664 分析№110-003241 | 110-003241 | 軸受は継続使用可能な状態にあると判断します。
報告№109-09136 報告№113-00113 | 分析№109-001160 分析№113-000437 | 113-000437 | 潤滑油の劣化はなく、汚染度は良好な範囲にあることから、継続使用可能と判断します。軸受メタル主成分の錫が検出されましたが検出濃度が極微量であることから、軸受の継続使用には支障がないと判断します。但し、摩耗進行の有無を確認するためにも傾向監視を継続することが有効です。定期的な分析今後懸念される軸受メタルの摩耗進行を監視するため、定期的に分析を実施することを推奨します。は、フェログラフィーおよびSOAP/D-SOAPのデータから総合的に解析した結果、継続使用は可能ですが、今後の機器の機能を確認するためにも傾向管理が有用と考えます。フェログラフィー【定量分析：Is値】Is値は異常摩耗の早期発見パラメータのつで、摩耗程度を定量化するために用います。Is値は前回に比較して-.からのマイナス乗と、良好でした。フェログラフィー【定性分析：摩耗粒子および摩耗形態観察】分析結果から観察された代表的な摩耗粒子は、以下の通りでした。ホワイトメタル・軸受メタルの摩耗により発生したと考えられます。Iカップリング発光分光分析【SOAP/D-SOAP】検出された金属元素から発生箇所を推定すると、以下の通りでした。鉄、錫・軸受等リン、バリウム・添加剤カルシウム、アルミニウム、ナトリウム・外部混入異物D-SOAPの結果で、前回に比較して錫がからと増加していたことから、軸受の摩耗が進行していると推定されます。今後、さらに摩耗が進行することが懸念されます。計数汚染度は前回同様にNAS級と等級に変化はなく、重量汚染度は前回に比較して.mg/mlから.mg/mlに減少し、共に管理限界値以下であり、良好でした。粘度、水分、酸価、IR、RBOTの各データは良好でした。
報告№109-09136 報告№112-00589 | 分析№109-001160 分析№112-002475 | 112-002475 | 分析の結果、潤滑油の劣化は確認されていないことから、継続使用可能な状態にあると判断します。但し、油中の汚染度が高く、汚染物がギヤ歯面や軌道面に噛み込み摩耗が進行することが懸念されるため、以下の対策を推奨します。減速機分析の結果、減速機は継続使用可能な状態にあると判断します。但し、切削摩耗や疲労摩耗が発生しており、今後も摩耗の進行を傾向監視するため、以下の対策を推奨します。濾過または更油油中の汚染度が高いことから、摩耗粒子や異物等がギヤ歯面や軸受軌道面に噛み込むことによる摩耗の進行が懸念されるため、濾過または更油を推奨します。定期的な分析定期的に分析を実施することにより、データの変化から異常の兆候を早期に発見することが可能となります。また、今回は対象設備の初回分析であるため、あと最低でも回分析を実施し、分析データの変化から今後の分析周期を検討することを推奨します。今後、切削摩耗や疲労摩耗の進行が懸念されるため、出来るだけ早めに回目の分析を実施することを推奨します。はフェログラフィーおよびSOAP-Tの結果から総合的に判断した結果、継続使用は可能ですが、機器の機能を保持するためにも傾向管理が有用と考えます。フェログラフィー【定量分析：Is値】Is値は異常摩耗の早期発見パラメータのつで、摩耗粒子を定量化するために用います。今回のIs値はの乗とやや高い値でした。フェログラフィー【定性分析：摩耗粒子および摩耗形態観察】分析結果から比較的多く観察された摩耗粒子は、以下の通りでした。切削粒子・異物や金属表面の微小突起による切削摩耗により発生。疲労摩耗粒子・繰返し応力を受けて発生。観察された摩耗粒子の中でも切削粒子は、注意が必要です。減速機で切削摩耗が発生した場合、減速機内部で使用されている転がり軸受が切削摩耗により生じた軌道面の損傷が起点となって、寿命が分の程度に低下することがあることから、切削摩耗には十分注意する必要があります。切削摩耗の発生原因となる混入異物が残留している場合、この異物により切削摩耗が継続して発生する可能性があります。Iカップリング発光分光分析【SOAP-T】検出された金属元素から発生箇所を推定すると、以下の通りでした。鉄、ニッケル・ギヤ、軸受等リン・添加剤カルシウム、ナトリウム、モリブデン・外部混入異物バックラッシご提供いただいた減速機に関する情報からハスバ歯車の組み合わせの段減速機構であり、この歯車の構成から接触点箇所のバックラッシを求めました。尚、油量が不明でしたのでLと仮定しました。ギヤのバックラッシの増加量を求めた結果、接触点箇所でバックラッシの増加量は、.μmと推定されます。バックラッシ増加分の上限値は、メーカにより差異はあるものの、当社の推奨するバックラッシは、一般に推奨されるμmを管理目安にしています。この値に比較して十分に小さい値です。計数汚染度は当社推奨の管理限界値を超えていました。計数汚染度計数汚染度は、NAS級以上と当社推奨の管理限界値NAS級を超えていました。重量汚染度は、.mg/mlと当社推奨の管理限界値mg/ml以下であり、良好と判断します。光学顕微鏡写真重量汚染度で濾過したフィルタ表面上の夾雑物を光学顕微鏡で観察した結果、金属片、鉄錆、砂等が観察されました。は良好と判断します。粘度粘度は、mm/sと新油値mm/sに比較して、粘度変化率は+％で、当社推奨の管理限界値である±％以内であり、良好と判断します。水分は、と当社推奨の管理限界値の以下であり、良好と判断します。酸価は、.mgKOH/gと新油値以下であり、良好と判断します。IRIRチャートの結果、油劣化の兆候を示すカルボン酸の吸収が確認されていないことから、良好と判断します。
報告№107-6588 報告№107-7038 | 分析№107-02904 分析№107-03038 | 107-03038 | 精点Aを実施した結果、前回に比較して全酸価が.mgKOH/gから.mgKOH/gに上昇し、管理限界値を大きく超えていました。IRの結果で油の劣化の兆候を示すカルボン酸の吸収が確認されたことから、全酸価が上昇した原因は、油劣化によるものと考えられました。今後、全酸価が上昇し続けたタービン油を継続使用した場合、油中の酸成分により金属表面が腐食して発生する腐食摩耗が発生することが懸念されるため、大至急更油を計画されることを推奨します。これらのことは、前回に比較して全酸価が.mgKOH/gから.mgKOH/gに上昇し、管理限界値を大きく超えていたことIRの結果で油の劣化の兆候を示すカルボン酸の吸収が確認されたこと以上のことから判断しました。
報告№107-6588 報告№107-0496 | 分析№107-02904 分析№107-02927 | 107-02927 | 本試験は、トライボ診断を実施し、軸受の潤滑状態、汚染状況、油の劣化状態を確認する。【軸受の潤滑状態】トライボ診断の結果、ベアリング軌道面の微小領域に摩耗が発生しているものの、転がり軸受の寿命の指標となるフレーキングの発生が確認されていないことから、現在のところ、ベアリングは継続使用可能な状態にあると判断します。但し、SOAP／D－SOAPで銅が検出され、摩耗粒子の形態観察で保持器の摩耗により発生する銅合金が観察されました。今後更に摩耗が進行し、転動体とのギャップが増大することにより振動が増大し、フレーキングに進展することが懸念されるため、ヶ月後にトライボ診断を実施し、摩耗の進行状況を確認することを推奨します。【油の汚染状況】計数汚染度がNAS級以上と当社推奨の管理限界値を超え、重量汚染度がmg/mlでした。【油の劣化状態】油の劣化状況を確認するために実施した粘度、水分、全酸価、IRの各データが良好であることから、この油は継続使用可能と判断します。
|  | 100-01863 | 尚、SOAPで新グリースに含まれていないカルシウムが検出されており、異種のグリースの可能性もあります。一方、機器の状態を確認するために実施したSOAP／D－SOAP、フェログラフィーの結果、SOAP／D－SOAPでベアリングの摩耗により発生したと考えられる鉄が多く検出されました。この要因をフェログラフィーにより検討した結果、フレーキングにより発生した～μmサイズの薄片状粒子が支配的であり、これらの薄片状粒子は、ベアリング軌道面やころ転動面から発生しているものと考えられました。但し、粒子サイズが小さく、ベアリング軌道面やころ転動面に若干損傷が発生しているものの、継続使用可能な状況にあると推定されます。
報告№111-00058 報告№111-00058 | 分析№111-000371 分析№111-000371 | 111-000371 | 有機物・有機化合物試験で検出されたピークには新グリースと異なるピークが検出されました。IRの結果で新グリースと異なるピークが検出されたことから、グリース名が違うか、或いは、異種グリースが混入した可能性が考えられますので、確認する必要があります。≪状態監視とパラメータ≫分析の目的および各分析のパラメータは以下の通りです。特性低下目的：グリースの分析結果から、グリースの物理的性状や劣化傾向などを確認する。全酸価JISK赤外線吸収スペクトルJISKちょう度JISK滴点JISK摩耗目的：グリース中の摩耗粒子を分析する事により、回転・摺動部の潤滑状態、摩耗劣化の程度、余寿命などを解析する。摩耗診断電子顕微鏡観察JISKX線マイクロアナリシス油中金属濃度JISK≪分析結果≫特性低下全酸価：良好全酸価.mgKOH/gは新油値の.mgKOH/g以内にあることから問題は無いと判断します。赤外線吸収スペクトル：良好ちょう度：良好ちょう度値はと当社推奨の管理限界値であるから以内に留まっています。滴点：良好滴点はと新油値のに比較し高いものの、ちょう度が良好の範囲にあり、かつ、有機物・有機化合物試験の結果で油劣化の兆候を示すカルボン酸の吸収が見られないことから、問題は無いと判断します。摩耗摩耗診断電子顕微鏡観察・X線マイクロアナリシス：今回は実施していません。油中金属濃度：今回は実施していません。
報告№104-0378 報告№104-0381 | 分析№104-02669 分析№104-02672 | 104-02672 | 分析の結果、軸受軌道面にマイクロフレーキングが発生し、また、摩擦面の温度はやや高い状況にあることが確認されました。今後、油膜切れによる金属接触に進展することが懸念されるため、ヶ月後に分析を実施し、摩耗の進行状況を確認することを推奨します。これらのことは、摩耗粒子観察の結果、マイクロフレーキングにより発生した微小な粒子と摩擦熱が高い場合に発生する摩耗粒子が観察されたこと油中金属濃度分析で、軸受鋼の成分が検出されたこと以上のことから判断しました。尚、グリースの物理的性状を示すちょう度、滴点、全酸価、IRの判定は新グリースとの比較が必要であるため、新グリースをg程度ご提供下さい。
報告№109-09607 報告№109-09607 | 分析№109-003739 分析№109-003739 | 109-003739 | 前回に比較して、汚染度、潤滑状態は良好でした。潤滑油および軸受は継続使用可能な状態にあると判断します。特性低下特性低下に係るパラメータの分析結果は良好と判断します。粘度粘度はmm/sと新油値mm/sに対する粘度変化率は-％で、当社推奨の管理限界値である±％以内にあり、良好と判断します。全酸価添加タービン油については、当社では管理限界値を設定しておらず、新油分析値との比較及び他の分析項目の結果より全酸価の状態判断を行います。その結果、全酸価は.mgKOH/gと新油値.mgKOH/g以内にあり、良好と判断します。酸化安定度酸化安定度はminであり、当社推奨の管理限界値のmin以上にあり、良好と判断します。有機物・有機化合物有機物・有機化合物は、IRチャートによる新油分析値との比較の結果、cm-付近に劣化の兆候を示すカルボン酸の吸収が確認されていないことから、良好と判断します。汚染に係るパラメータの分析結果は良好と判断します。水分はppmであり、当社推奨の管理限界値の以下であることから、良好と判断します。汚染粒子数はNAS級であり、当社推奨の管理限界値のNAS級以内であることから、良好と判断します。汚染度物重量は.mg/mlであり、当社推奨の管理限界値のmg/ml以内であることから、良好と判断します。摩耗運転中における潤滑状態は正常であったものと判断します。異常摩耗の早期発見パラメータであるフェログラフィーのIs値がのマイナス乗と当社基準値と比較して良好の範囲にあったことから、潤滑箇所の潤滑状態は正常と判断します。電子顕微鏡写真・X線マイクロアナライザー摩耗粒子診断で観察された粒子を電子顕微鏡写真・X線マイクロアナライザーで詳細に観察した結果、鉄を含む粒子が観察されました。金属濃度SOAP法により金属濃度を測定した結果、外部から混入したと思われる亜鉛、バリウムが僅かに検出されましたが、良好と判断します。金属濃度酸溶解法により金属濃度を測定した結果、外部から混入したと思われるナトリウムが僅かに検出されましたが、良好と判断します。
報告№103-8114 | 分析№103-03056 | 103-03056 | オーバーホール後に初期試験を実施した結果、オーバーホール時に混入した異物と初期のなじみ摩耗が確認されました。今回のようになじみ過程でシビア粒子、球状粒子が観察された場合は、なじみ過程が正常に終了していない場合があり、異常摩耗に進展することも懸念しなければなりません。なじみ過程が正常な状態で終了した場合、シビア粒子、球状粒子は観察される事が少なく、従って、今回のなじみ過程では、局部的な金属接触がごく一部で発生したと考えられます。この接触が、既に正常な状態に推移しているか、或いは、進行しているのかを確認するためには、ヶ月毎に回目の初期試験を実施されることを推奨します。これらのことは、異常摩耗の早期発見パラメータであるフェログラフィーのIs値が、.と良好の範囲にあるものの、摩耗粒子形態観察で、金属接触が厳しい場合に発生するシビア粒子、摩擦熱が高い場合に発生する球状粒子、外部から混入した鉄錆・砂が多く観察されたこと以上のことから判断しました。尚、RBOTが前回に比較し、min上昇したのは、新油の補充等の影響が考えられます。今後は、今回のRBOT値によりデータ管理を行います。
報告№106-6023 報告№106-0399 | 分析№106-00388 分析№106-02214 | 106-02214 | 分析の結果、摩耗粒子の形態観察で局部的な油膜切れにより発生するシビア粒子が観察されており、ギヤ歯面では凝着摩耗が発生していることが確認されました。また、SOAPで鉄、鉛、銅、D－SOAPで鉄、鉛、銅、錫が検出されたことから、ギヤ歯面、ブッシュ等の摺動材表面で摩耗が発生していることが確認されました。今後更に摩耗が進行することが懸念されるため、可能であれば、運転再開からヶ月経過した時点で再度分析を実施し、摩耗の進行状況を確認されることを推奨します。グリースの物理的性状を示すちょう度、滴点、水分、全酸価、IRの各データは新グリースとの比較が必要です。新グリースをご提供下さい。尚、報告書の管理表中に示しているSOAP／D-SOAPは、グリース潤滑の場合、摩耗粒子が均一に分散していないため、測定値が大きく変動することがありますので参考値としてお考え下さい。
報告№104-4548 報告№104-0236 | 分析№104-01752 分析№104-01781 | 104-01781 | D石膏サイロスイープ減速機の潤滑油を分析し、トライボ診断を実施しました。その結果、以下の通りでした。減速機の潤滑状態減速機の潤滑状態を知るためフェログラフィー及びSOAP／D-SOAPを実施しました。その結果、ギヤ歯面及び銅を使用した箇所で、やや厳しい金属接触が発生していることが確認されました。D-SOAPの鉄濃度と油量リットルから計算によって求めた摩耗体積はmmとなります。減速機の構造、各ギヤのモジュール、歯数、歯幅、初期のバックラッシ等の情報が確認できれば、計算によってもとめた摩耗体積からこれまでのバックラッシ増加量を求め、更に、バックラッシ増加量を設計許容値に照合することで減速機の点検要否を検討することが可能となります。非分解による設備診断を推進するために是非、これらの情報をご提供下さい。尚、ギヤ歯面や、その他摺動箇所で、厳しい金属接触が認められており、今後さらに摩耗が進行することが懸念されます。摩耗の進行を把握するには定期的な分析による傾向監視を実施することを推奨します。傾向監視のための採油周期の検討には、回転数、濾過システムの有無および仕様等が必要ですのでこれらの内容をご提示下さい。潤滑油の劣化潤滑油の劣化状況を確認するため、全酸価及びIRを実施しました。その結果、全酸価が.mgKOH/gと新油値の.mgKOH/g以内にあり、且つ、IRの結果、新油のスペクトルに比較して変化がないことから、この油は継続使用可能と判断します。
報告№107-4530 報告№107-7023 | 分析№107-01164 分析№107-01908 | 107-01908 | 今回の採油は、機器停止中に点検窓から実施しているため、油循環中に採油した場合に比較し、油中粒子の沈降の影響を受け、分析データが低濃度に出る可能性があります。今回の分析は以上のことを踏まえて結果を検討しました。分析の結果、全てのデータは良好の範囲にありました。採油条件が適正であれば、本分析データから潤滑状態は正常であることが判断できます。しかし、今回は油中粒子の沈降を受けて分析データが低い値を示している場合も考えられます。本試料油の場合、μmサイズの粒子は主機停止から時間でcm程度沈降すると想定されます。油面高さがcm程度以下で、主機停止から時間以上経過後に油槽中層部から採油を実施していますので、μm以上の大型の摩耗粒子は沈降の影響で採取されていない可能性があると考えられ、異常な摩耗状態の発生を見落としてしまう可能性があります。可能であれば、再度採油を実施し、摩耗の進行状況を確認することを推奨します。採油は、粒子の沈降の影響を極力抑え、油中粒子が均一な分散状態に近い状態で実施できるように、主機運転中、または停止直後に採油を実施されることを推奨します。尚、を示す粘度、水分、全酸価、IRの各データは良好であり、本試料油は継続使用可能と判断します。
報告№107-0366 報告№110-00542 | 分析№107-01900 分析№110-002450 | 110-002450 | 濾過前の試料油を分析した結果、計数汚染度が前回のNAS級から、今回NAS級に約年ヶ月でランク増加していました。摩耗粒子の形態観察およびフィルタ表面の異物観察で鉄錆等が観察されたため、汚染度およびD－SOAPの鉄濃度が増加した要因は、摩耗による粒子の増加ではなく、外部から混入したと思われる異物によるものと考えられます。但し、異物の混入はありましたが、潤滑異常の早期発見パラメータである摩耗過酷度を示すIs値がのマイナス乗と非常に良好の範囲にあることから、潤滑状態は正常な状態にあると判断します。
報告№109-09094 報告№112-00124 | 分析№109-000916 分析№112-000504 | 112-000504 | グリースは継続使用可能な状態にあると判断します。グリースの物理的性状は良好と判断します。≪状態監視とパラメータ≫分析の目的および各分析のパラメータは以下の通りです。特性低下目的：グリースの分析結果から、グリースの物理的性状や劣化傾向などを確認する。酸価JISK赤外線吸収スペクトルJISKちょう度JISK滴点JISK摩耗目的：グリース中の摩耗粒子を分析する事により、回転・摺動部の潤滑状態、摩耗劣化の程度、余寿命などを解析する。摩耗診断電子顕微鏡観察JISKX線マイクロアナリシス油中金属濃度JISK≪分析結果≫特性低下酸価：良好酸価mgKOH/gは新油値のmgKOH/g以内にあることから、問題は無いと判断します。赤外線吸収スペクトル：良好ちょう度：良好ちょう度値はと当社推奨の管理限界値であるから以内に留まっています。滴点：良好滴点はと新油値のに比較し低く、耐熱性が低下していました。しかし、ちょう度が良好の範囲にあり、かつ、有機物・有機化合物試験の結果で油劣化の兆候を示すカルボン酸の吸収が見られないことから、問題は無いと判断します。摩耗摩耗診断電子顕微鏡観察・X線マイクロアナリシス：今回は実施していません。油中金属濃度：今回は実施していません。
報告№109-09136 報告№112-00182 | 分析№109-001160 分析№112-000751 | 112-000751 | 潤滑油および減速機は継続使用可能な状態にあると判断します。但し、今後も摩耗の進行を傾向監視するため、以下の対策を推奨します。尚、今後の運転時間や運転状況が、特に変化のない運転であれば、少なくとも年間は継続使用可能な状態にあると判断します。バックラッシによる評価トライボ診断では、バックラッシの増加量を分析結果から計算できますので、構造が確認できる図面、ギヤの形式、歯形、モジュール、歯数、歯幅、油入替後の稼働時間ならびに分解点検後の稼働時間をお知らせ下さい。計算結果をご報告いたします。フェログラフィーIs値は異常摩耗の早期発見パラメータのつで、摩耗粒子を定量化するために用います。今回のIs値はのマイナス乗であり、潤滑状態は正常と判断できます。Iカップリング発光分光分析【SOAP／D－SOAP】検出された金属元素は、SOAP／D－SOAPの結果表に示すように、鉄、リン、亜鉛、カルシウム、アルミニウム、ナトリウムでした。検出された金属元素から発生箇所を推定すると鉄、亜鉛・ギヤ・軸受等リン・オイル添加剤カルシウム、アルミニウム、ナトリウム・外部混入異物であると思われます。このうち、機械部品が摩耗したと思われる元素はのグループです。計数汚染度はNAS級と当社推奨の管理限界値に到達していました。フィルタ表面の異物観察で鉄錆、砂等が観察されたことから、汚染度が高い要因は、摩耗と外部混入異物の影響と思われます。粘度、水分、酸価、IRの各データは良好でした。
報告№108-0387 報告№108-0510 | 分析№108-02609 分析№108-03682 | 108-03682 | を確認する。分析の結果、今回分析した物理的性状の粘度、水分、全酸価、RBOTは全て良好の範囲にあり、また、IRのチャートからは劣化物は検出されなかったことから、本試料油は十分継続使用可能であると判断します。尚、RBOTはminでしたが、年に貴所から提供された新油値のminに比較して、使用油の方がmin高い値を示していました。今回のRBOTの試験結果は、当社の社内基準のバラツキ範囲を超えており、さらに、異種油の混入の可能性を新油と比較したIRの結果でみたところ、異種は混入していないことが確認されたため、今回RBOTが新油値より高くなった要因は、製造ロットの違いによるバラツキ基油の精製度の違い添加剤の添加量の誤差などが考えられました。
報告№109-09136 報告№111-00763 | 分析№109-001160 分析№111-003840 | 111-003840 | 潤滑油は継続使用可能な状態にあると判断します。粘度、全酸価、IR、RBOTの各データは良好でした。尚、別紙RBOTの減少傾向から油の余寿命を求めた結果、本試料は直近の更油から起算して稼働日数が年月まで使用可能であることが分かります。水分は良好でした。
報告№106-4509 報告№106-4509 | 分析№106-00259 分析№106-00262 | 106-00262 | 提供情報にストレーナサイズが不明となっていたため、ストレーナの影響を織り込んだ診断を行う事は出来ないが、使用されているストレーナサイズが一般的に使用される数μmレベルの精密なストレーナであった場合、添加剤が劣化してスラッジ化したものが認められるため、ストレーナ目詰まりの原因となる可能性が考えられた。尚、摩耗粒子の観察結果から、増速機の潤滑状態は良好であると判断できた。分析の結果、重量汚染度がmg/mlと＃－と同程度の高い値を示していた。重量汚染度の上昇原因となっている汚染物は、＃－と同様に添加剤成分のモリブデン、マグネシウム、亜鉛、リンがスラッジとして析出し、これに摩耗で発生した鉄、銅などが混合して粘性のあるスラッジになっていると推定された。これらのことは、異常摩耗の早期発見パラメータである潤滑状態指数はの乗とやや高いものの、摩耗の形態はマイルド摩耗と呼ぶ比較的小さな粒子が大勢を占めること計数汚染度は良好の範囲にあるものの、重量汚染度がmg/mlと高い値を示し、フィルタ表面が茶褐色になっていること油中金属濃度の結果、ギヤやベアリングなどの鉄系材料の摩耗、モリブデン、マグネシウム、亜鉛、リンなどの添加剤の析出が検出されたこと以上のことから判断した。
報告№108-5071 報告№110-00682 | 分析№108-02721 分析№110-003161 | 110-003161 | 潤滑油は継続使用可能な状態にあるものの、障害予防を目的に以下の対策を推奨します。追加分析消泡性能が低下した場合、ギヤ歯面での油膜形成に影響が出て摩耗の発生が進展することがあります。今後は消泡性能低下の影響により摩耗が進展する可能性がありますので、フェログラフィーおよびSOAPを追加することを推奨します。分析結果泡立ち試験の結果、消泡性能が低下していることが確認されました。粘度粘度はmm/sと新油値mm/sに比較して、粘度変化率は-％で、当社推奨の管理限界値である±％以内にあり、良好と判断します。泡立ち試験泡立ち試験は-と新油に比較して高い値でした。水分はと当社推奨の管理限界値の以下であり、良好と判断します。全酸価全酸価はmgKOH/gと新油値mgKOH/g以下にあり、良好と判断します。
報告№106-0025 報告№106-0518 | 分析№106-00118 分析№106-03009 | 106-03009 | 、汚染状態を確認する。分析の結果、を示す粘度、水分、全酸価、IR、RBOTのうち、水分に異常が確認されました。水分は、と当社推奨の管理限界値以下にありましたが、油は白濁しており、水分除去が必要な状況にありました。また、計数汚染度は、油が白濁したことが影響してセンサーエラーを起こし測定不能でした。一方、汚染状態を確認するために実施した光学顕微鏡写真の結果、外部から混入したと思われる鉄錆、砂等の異物が多く確認されました。観察された外部混入異物は、採油が機器停止中に恒設ドレンラインから実施されているため、排油配管内部に堆積していた汚染粒子を採取した可能性があります。今回潤滑油を全量抜き取っておりますので、新油を充填する際には、外部混入異物の除去および水分の除去を確実に行うため、フラッシングを念入りに実施することを推奨します。
報告№104-0388 報告№104-0388 | 分析№104-02702 分析№104-02702 | 104-02702 | 分析の結果、外部から混入した異物が若干みられるものの、摩耗粒子の発生量は少なく、潤滑状態は良好な状態にあると判断します。但し、SOAPの銅濃度がppmと高い値を示していました。これは、銅を使用した部分の溶出によるものと考えられます。溶出は、潤滑油中の亜鉛系添加剤と銅とが反応して発生することが知られています。別紙鉱油の酸化に対する金属触媒の影響に示すように銅濃度が増加すると潤滑油の酸化速度が速まりますので、酸化劣化の進行状況を全酸価の変化で監視されることを推奨します。分析の結果、全てのデータが良好であることから、本試料油は継続使用可能であり、軸受の潤滑状態も正常と判断します。粘度は良好と判断します。粘度はmm/sと当社推奨の管理限界値内にあり、良好と判断します。水分は良好と判断します。水分はと管理限界値の以下にあり、良好と判断します。全酸価は良好と判断します。全酸価はmgKOH/gと新油値mgKOH/g以内にあり、良好と判断します。IRは良好と判断します。IRの結果、チャートに示すように油劣化の兆候を示すカルボン酸の吸収が確認されていないことから、良好と判断します。計数汚染度、重量汚染度、共に良好と判断します。計数汚染度は良好と判断します。計数汚染度はNAS級と当社推奨の管理限界値のNAS級以内にありました。重量汚染度は良好と判断します。重量汚染度は.mg/mlと当社推奨の管理限界値のmg/ml以内にあり良好と判断します。機器の潤滑状態外部から混入した異物が若干みられるものの、摩耗粒子の発生量は少なく、潤滑状態は良好な状態にあると判断します。SOAPは銅濃度が高く、油劣化の進行が懸念されました。SOAPの結果、油の添加剤成分であるリン、亜鉛が検出されました。一方、銅がppm検出されました。銅を使用した部分の溶出が発生していると考えられました。この溶出は、検出された亜鉛系添加剤の成分と銅とが反応し、溶出することが知られています。銅濃度は別紙鉱油の酸化に対する金属触媒の影響に示すように銅濃度が増加すると酸化速度が速まりますので、酸化劣化の進行状況を油分析により監視されることを推奨します。D－SOAPの結果、摩耗により発生した鉄が微量検出されました。D－SOAPの結果、摩耗により発生する鉄が微量検出されました。フェログラフィーの結果、外部混入異物が見られるものの、発生量は少なく継続使用可能な状態にあると判断します。フェログラフィーの結果、Is値がと良好の範囲にあり、継続使用可能と判断します。
報告№109-09136 報告№112-00080 | 分析№109-001160 分析№112-000217 | 112-000217 | 減速機は継続使用可能な状態にあると判断します。但し、今後も摩耗の進行を傾向監視するため、以下の対策を推奨します。定期的な分析凝着摩耗の進行を監視するため、定期的に分析を実施し、摩耗の進行状況を確認することを推奨します。バックラッシによる評価トライボ診断では、バックラッシの増加量を分析結果から計算できますので、構造が確認できる図面、ギヤの形式、歯形、モジュール、歯数、歯幅、油入替後の稼働時間ならびに分解点検後の稼働時間をお知らせ下さい。計算結果をご報告いたします。フェログラフィーIs値は異常摩耗の早期発見パラメータのつで、摩耗粒子を定量化するために用います。今回のIs値はの乗であり、潤滑状態は正常と判断できます。摩耗粒子の形態で比較的多く観察された粒子は、潤滑状態が正常な場合に発生する摩耗粒子金属潤滑部が局部的に油膜切れを起して発生するシビア粒子でした。これらの摩耗粒子が観察された場合、潤滑部で発生している摩耗形態は、正常なマイルド摩耗潤滑状態がやや厳しい凝着摩耗であることが分かります。Iカップリング発光分光分析【SOAP／D－SOAP】検出された金属元素は、SOAP／D－SOAPの結果表に示すように、鉄、銅、ニッケル、錫、リン、カルシウム、ナトリウムが検出されました。これらの検出された金属元素から発生箇所を推定すると鉄、銅、ニッケル、錫・ギヤ・軸受等リン・オイル添加剤カルシウム、ナトリウム・外部混入異物であると思われます。このうち、機械部品が摩耗したと思われる元素はのグループです。計数汚染度はNAS級と当社推奨の管理限界値内にあるものの、やや高い値でした。フィルタ表面の異物観察で金属片、鉄錆、砂等が観察されたことから、汚染度が高い要因は、摩耗と外部混入異物の影響と思われます。分析結果計数汚染度はやや高い値でした。計数汚染度計数汚染度はNAS級と当社推奨の管理限界値のNAS級以内にあるものの、やや高い値でした。重量汚染度はmg/mlでした。機器の潤滑状態摩耗粒子の形態観察の結果、潤滑状態が正常な場合に発生する摩耗粒子、金属潤滑部が局部的に油膜切れを起して発生するシビア粒子が比較的多く観察されました。SOAPSOAPの結果、摩耗により発生する鉄、油の添加剤成分であるリンが検出されました。D－SOAPD－SOAPの結果、摩耗により発生する鉄、銅が検出されました。フェログラフィー異常摩耗の早期発見パラメータであるフェログラフィーのIs値がの乗と良好の範囲にあるものの、摩耗粒子の形態観察の結果、潤滑状態が正常な場合に発生する摩耗粒子、金属潤滑部が局部的に油膜切れを起して発生するシビア粒子が比較的多く観察されました。
報告№106-0227 報告№106-0230 | 分析№106-01279 分析№106-01284 | 106-01284 | 主機停止中に配管ドレンから採油を実施した場合、油循環中の採油に比較して油中粒子が沈降して高濃度になっている部分を採油していること考えられます。したがって、油が循環している状態で採油を実施した場合に比較して、分析データが高くなり、異常な状態と判断してしまう可能性がありますが、今回の初期試験の結果は、計数汚染度が減少傾向を示し、フェログラフィーおよびSOAP／D-SOAPの各データに大きな変化が見られません。採油がこのような状況であるにもかかわらず、初期試験の結果が良好の範囲にあることから、摩耗の安定が確認され、また潤滑油も継続使用可能な状態にあることが確認出来ました。これらのことは、前回に比較して、計数汚染度はランク減少したものの、D-SOAPの錫濃度がからに僅かに上昇したこと異常摩耗の早期発見パラメータであるフェログラフィーのIs値がの乗とやや高く、摩耗粒子形態観察の結果、μmサイズの正常ラビングが多く観察されたこと以上のことから判断しました。
報告№104-0401 | 分析№104-02776 | 104-02776 | トライボ診断により、機器軸受の潤滑状態、潤滑油の劣化状態を診断することを目的としました。分析の結果、軸受軌道面や転動面ではやや厳しい金属接触が発生しており、今後摩耗速度が増加することが懸念されるため、ヶ月以内に追跡分析を実施し、摩耗の進行状況を確認されることを推奨します。このことは、SOAP／D-SOAPで転がり軸受の摩耗により発生する鉄が多く検出されたこと。フェログラフィーの結果、異常摩耗の早期発見パラメータであるIs値がの乗と高い値を示していたこと。計数汚染度がNAS級以上と非常に高い値であったこと。以上のことから判断しました。
報告№111-00058 報告№111-00058 | 分析№111-000368 分析№111-000368 | 111-000368_date110825 | グリースの物理的性状は良好と判断します。グリースは継続使用可能な状態にあると判断します。≪状態監視とパラメータ≫分析の目的および各分析のパラメータは以下の通りです。特性低下目的：グリースの分析結果から、グリースの物理的性状や劣化傾向などを確認する。全酸価JISK赤外線吸収スペクトルJISKちょう度JISK滴点JISK摩耗目的：グリース中の摩耗粒子を分析する事により、回転・摺動部の潤滑状態、摩耗劣化の程度、余寿命などを解析する。摩耗診断電子顕微鏡観察JISKX線マイクロアナリシス油中金属濃度JISK≪分析結果≫特性低下全酸価：良好全酸価.mgKOH/gは新油値の.mgKOH/g以内にあることから問題は無いと判断します。赤外線吸収スペクトル：良好ちょう度：良好ちょう度値はと当社推奨の管理限界値であるから以内に留まっています。滴点：良好滴点はと新油値のに比較し高いものの、ちょう度が良好の範囲にあり、かつ、有機物・有機化合物試験の結果で油劣化の兆候を示すカルボン酸の吸収が見られないことから、問題は無いと判断します。摩耗摩耗診断電子顕微鏡観察・X線マイクロアナリシス：今回は実施していません。油中金属濃度：今回は実施していません。
|  | 113-001668 | 潤滑油の油中の水分濃度が高い値でした。対象設備は継続使用可能な状態にあると判断します。水分濃度の調整発錆予防のため、水分除去や部分更油による水分濃度の相対的低下を推奨します。摩耗の監視今後のクランクメタル、ピストンリングなどの摩耗の進行を監視するために、定期的に分析を実施し、進行状況を確認されることを推奨します。は、フェログラフィーおよびSOAPの結果から総合的に判断した結果、継続使用は可能ですが、摩耗の進行速度が上昇している可能性があるため、傾向管理が有用と考えます。フェログラフィー【定量分析：Is値】Is値は異常摩耗の早期発見パラメータのつで、摩耗粒子を定量化するために用います。前回に比較してIs値はの乗から乗に一桁上昇し、やや高い値でした。Is値は摩擦摺動面の摩耗の進行に伴い上昇します。今回、Is値は上昇速度が緩やかなものの、値自体がやや高いことから、念のため今後の摩耗の進行を確認することが有用です。フェログラフィー【定性分析：摩耗粒子および摩耗形態観察】分析結果から観察された代表的な粒子は、以下の通りでした。正常な摩耗粒子・潤滑状態が正常なマイルド摩耗により発生。シビア粒子・潤滑状態がやや厳しい凝着摩耗により発生。金属潤滑部が局部的に油膜切れを起していると考えられます。観察された摩耗粒子の中でもシビア粒子は、将来的な摩耗の進行に繋がる可能性を示唆しているため、傾向監視が必要と思われます。シビア粒子は、凝着摩耗に分類されます。この摩耗粒子は、摺動面で凝着、破断を繰り返し、この過程で生じる移着粒子が成長して摩耗粒子となります。そのため、摺動面では局部的に油膜切れが発生していることを示しています。この状態が継続した場合、摩耗粒子のサイズは徐々に大型化していき、設備の損傷に至る場合がありますので、傾向監視が必要です。Iカップリング発光分光分析【SOAP】検出された金属元素から発生箇所を推定すると、以下の通りでした。鉄、鉛、ニッケル、錫・エンジン部品リン、亜鉛、カルシウム、マグネシウム、ホウ素・添加剤アルミニウム、ケイ素・外部混入異物粘度、塩基価、IR酸化度の各データは良好でした。水分がppmと当社推奨の管理限界値を超えていました。今後、水分の影響で機関内に錆が発生し、その影響で摩耗が発生する懸念があります。
報告№108-5003 報告№108-5003 | 分析№108-00409 分析№108-01995 | 108-01995 | グリースの物理的性状、軸受の潤滑状態を確認する。グリースの物理的性状グリースの物理的性状を示すちょう度、滴点、全酸価、IR、水分の各データは良好の範囲にあることから、グリースは継続使用可能と判断します。軸受の潤滑状態SOAP／D－SOAPで鉄が検出され、摩耗粒子の形態観察で外部から混入したと思われる鉄錆等が観察されたものの、転がり軸受の寿命の指標となるフレーキングの発生が確認されなかったことから、本軸受は継続使用可能と判断します。尚、報告書の管理表中に示しているSOAP／D-SOAPは、グリース潤滑の場合、摩耗粒子が均一に分散していないため、測定値が大きく変動することがありますので参考値としてお考え下さい。
報告№103-0228 | 分析№103-02211 | 103-02211 | 分析の結果、軸受メタルとオイルリングの摩耗が確認されました。今後、オイルリングの動きが悪く、油の供給量が減少し、油膜切れが発生する可能性がありますので、オイルリングの動作状況を確認されると共に、ヶ月以内に分析を実施し、摩耗の進行状況を確認されることを推奨します。これらのことは、異常摩耗の早期発見パラメータであるフェログラフィーのIs値は、.と良好の範囲にあるものの、摩耗粒子形態観察で、銅合金が多く観察されたことD－SOAPで、オイルリングの主成分である銅が.ppm検出されたこと以上のことから判断しました。尚、軸受の使用限界を推定するために必要ですから、軸受の直径及び幅、油量、回転数をお知らせ下さい。
報告№108-5028 報告№108-5028 | 分析№108-00932 分析№108-00932 | 108-00932 | トライボ診断の結果、泡立ち試験を除く項目は良好でした。泡立ち試験の結果は、一般的には消泡性能が低くいと判断できる値の-ですが、新油値の-と同レベルにあったため、正常と判断できました。一方、摩耗粒子の形態観察の結果、ギヤ歯面の疲労摩耗で発生したと推定されるμmサイズの摩耗粒子が観察されました。ギヤボックスの油系統にはインラインフィルタとオフラインフィルタがあり、μmサイズ以上の粒子の大部分は捕捉されていると考えられます。それにもかかわらず、μmの大型の摩耗粒子が確認されており、ギヤ歯面の潤滑状態は、厳しい状態であると考えられました。また、フィルタの目詰まりにより濾過効率が低下している可能性も考えられました。今後さらに摩耗が進行することが懸念されるため、ヶ月以内に分析を実施すると共に、フィルタのメンテナンスを検討されることを推奨します。油中摩耗粒子は、インラインフィルタやオフラインフィルタに捕捉され、異常な摩耗状態が発生したとしても正常な潤滑状態にあると誤認してしまう可能性が考えられます。これを避けるため、今後の診断に当たっては、これまでの採油箇所に加え、インラインフィルタやオフラインフィルタの捕捉物も分析し、その結果から潤滑状態を評価することを推奨します。尚、フィルタ捕捉物の分析を実施する際には、フィルタ流量、フィルタ使用時間などの追加情報が必要です。是非ご提供下さい。泡立ち試験の結果、消泡性能が低いと判断できる値であるものの、新油と同レベルにありました。粘度は良好。粘度はmm/sと新油値.mm/sに比較して、粘度変化率は-.％で、当社推奨の管理限界値である±％以内にあり、良好と判断する。粘度はmm/sでした。粘度はmm/sでした。粘度指数はでした。粘度指数はでした。泡立ち試験は-でした。泡立ち試験は-と新油と同レベルにあり、消泡性能が新油と同レベルにあることが確認されました。水分は良好。水分はと当社推奨の管理限界値の以下であり、良好と判断します。全酸価は良好。全酸価は.mgKOH/gと新油値.mgKOH/gと比較して高いものの、IRの結果で、劣化の兆候が確認されなかったことから、良好と判断します。機器の潤滑状態摩耗粒子の形態観察の結果、ギヤ歯面の疲労摩耗で発生したと推定されるμmサイズの摩耗粒子が観察されました。μmサイズの疲労摩耗粒子が観察されました。異常摩耗の早期発見パラメータである潤滑状態指数がの乗と正常な範囲にあるものの、摩耗粒子の形態観察の結果、ギヤ歯面の疲労摩耗で発生したと推定されるμmサイズの摩耗粒子が観察されました。
報告№109-09136 報告№109-09310 | 分析№109-001160 分析№109-002205 | 109-002205 | 機器の潤滑状態および定期試験を実施し、前回データと照合した結果、油中摩耗粒子の増加が確認されました。油中の粒子濃度は、油膜破断による発生や、油槽内などでの沈降が均衡したところで一定、いわゆる平衡状態になりますが、このバランスが崩れると増加する場合と減少する場合とに分かれます。本設備の場合、油中粒子の増加が確認されていますが、摩耗粒子の形態観察で金属接触が厳しい場合に発生するシビア粒子がやや多く観察されたことから、摩耗によるものと考えられます。但し、計数汚染度がNAS級と清浄であり、且つ、異常摩耗の早期発見パラメータであるフェログラフィーのIs値がのマイナス乗と良好の範囲にあることから、現在のところは継続使用可能な状態にあると判断できます。摩耗粒子の増加が局部的な油膜切れによるものであることから、今後さらに摩耗が進行する場合がありますので、今後は、ヶ月後に摩耗試験を実施し、摩耗の進行状況を確認することを推奨します。これらのことは、前回に比較して、計数汚染度はランク増加したものの良好の範囲にあり、SOAP／D-SOAPの鉄および錫濃度に変化がないこと異常摩耗の早期発見パラメータであるフェログラフィーのIs値がのマイナス乗と良好の範囲にあること以上のことから判断しています。潤滑油の基本特性潤滑油の基本特性は、良好の範囲にあることから、本試料油は継続使用可能と判断します。
報告№109-09136 報告№113-00112 | 分析№109-001160 分析№113-000432 | 113-000432_1 | トライボ診断を実施した結果、分析の結果ではメタルの主成分である錫が若干検出さされ、更には、錫の下層の成分である銅も同時に検出されていることから、狭い範囲ではあるものの、主軸メタルやクランクピンメタルで摩耗により擦られた部分があると推定されます。現時点では継続使用は可能と判断できるものの、次回の点検でメタル軸受の点検を推奨します。トライボ診断を実施した結果、現時点の当該機は、継続使用可能な状態にあると判断します。但し、当該機は軸受メタルのピストンピンメタル又は、クランクピンメタルの一部に摩耗している箇所があると推測されます。以下の推奨内容を参考にされて今後のメンテナンスにお役立て下さい。次回の点検でメタル軸受の点検とエンジンオイルの更油、又は油濾過当該機の潤滑箇所であるメタル軸受のピストンピン主軸メタルやクランクピンメタル等の潤滑箇所の状態を、次回の開放点検時に確認し、更油をを推奨します。点検や更油の対策が直ぐに出来ない場合は、エンジンオイルの濾過により総体的に汚染度を低くする方法を推奨します。実施後は、再度トライボ診断を実施することにより、処理後のデータとして継続的な傾向監視を実施して下さい。油濾過は、当社製油濾過装置によって運転中にエンジンオイルの濾過を実施することで、油中の汚染物や水分なども油濾過装置のエレメントに吸着して処理できますので、高性能油濾過装置の活用を推奨します。新油との比較による評価を示す粘度、酸価、IR、塩基価のデータは新油データを基準として評価しています。今回は新油データが不明であったため良否の評価ができませんでしたが、今後分析を実施する場合は、使用している新油を同時に分析することをご検討下さい。定期的な分析定期的な潤滑油分析によるトライボ診断を実施することにより、分析データの変化から異常の兆候を早期に発見することが可能となります。また、今回は対象設備の初回分析であるため、最低でもあと回分析を実施し、分析データの変化から今後の対応を検討することを推奨します。はフェログラフィーおよびSOAP-Tの結果から総合的に判断した結果、継続使用は可能ですが、今後の機器の機能を確認するためにも傾向管理が有用と考えます。フェログラフィー【定量分析：Is値】Is値は異常摩耗の早期発見パラメータのつで、摩耗粒子を定量化するために用います。今回のIs値はの乗とやや高い値でした。フェログラフィー【定性分析：摩耗粒子および摩耗形態観察】分析結果から観察された代表的な粒子は、以下の通りでした。正常な摩耗粒子・潤滑状態が正常なマイルド摩耗により発生。Iカップリング発光分光分析【SOAP-T】検出された金属元素から発生箇所を推定すると、以下の通りでした。鉄、鉛、銅、錫・エンジン部品リン、亜鉛、カルシウム・添加剤アルミニウム、ナトリウム・外部混入異物軸受の摩耗SOAP-Tでメタル軸受の成分である錫、銅が検出されたことから、メタル軸受のピストンピンメタル又は、クランクピンメタルからの一部に油膜切れが発生していると推測されます。一般的にディーゼルエンジンのメタル軸受は積層構造になっており、軸受メタルの最表面は錫と鉛のホワイトメタル層が存在し、その下にニッケル層、更にその下には銅と鉛の合金であるケルメット層が存在します。以上のことから今回検出された金属成分の錫、銅、ニッケルは、メタル軸受から析出されたと考えられます。積層構造クランクメタルの断面写真の通りです。SOAP-Tで軸受メタルの主成分である錫が検出されました。軸受メタルがの潤滑状態が直ちに異常にならないと思われますが、メタル成分が検出されていることからメタルの一部に油膜切れが発生していることの証明になります。一般に排水機場の稼働率は低稼働率であり、起動停止回数が多い傾向に有るため当該機のメタル成分の増加要因は、起動停止時に油膜切れが生じて発生していると推定されます。一定時間経過後に再分析し、傾向監視によるメタルの摩耗状態を確認する必要があると思われます。メタル軸受の摩耗SOAP-Tで錫、銅が検出されたことから、メタル軸受のピストンピンメタル又は、クランクピンメタルからの摩耗が発生していると推測されます。一般的にディーゼルエンジンのメタル軸受は積層構造になっており、軸受メタルの最表面はホワイトメタル層が存在し、その下にニッケル層、更にその下には銅と鉛の合金であるケルメット層が存在します。今回検出された金属成分の錫、銅、ニッケルは、メタル軸受から析出されたと考えられます。積層構造クランクメタルの断面写真の通りです。積層構造クランクメタルの断面写真 計数汚染度計数汚染度はNAS級以上と汚染されていました。重量汚染度はmg/mlと汚染されていました。光学顕微鏡写真重量汚染度で濾過したフィルタ表面上の夾雑物を光学顕微鏡で観察した結果、金属片、鉄錆、砂等が観察されました。粒度分布粒度分布は.～μmの範囲にあり、.μmにピークが確認されました。μm以下の粒子が多いことから、これらのほとんどは、燃焼して発生した煤であると推定されます。燃焼して発生したすす等が油中粒子の主成分であることが推測できます。粘度、酸価、塩基価については新油値が不明であり、良否の評価ができませんでした。粘度粘度はmm/sでした。水分はと当社推奨の管理限界値以下にあり、良好と判断します。酸価・IR酸価劣化の進行度は、酸価およびIRの結果から総合的に判断します。酸価は、gKOH/gと測定されたものの、良否の評価ができませんでした。また、IRチャートの結果、cm-付近にピークが確認されましたが、新油チャートとの比較ができていないことから、油劣化によるものか、添加剤によるものか判断できませんでした。塩基価は.mgKOH/gでした。
報告№109-09136 報告№112-00761 | 分析№109-001160 分析№112-003416 | 112-003416 | 油の劣化は確認されていないことから、潤滑油は継続使用可能な状態にあると判断します。対象機器対象機器は継続使用可能な状態にあると判断します。但し、将来的な摩耗進行の有無を確認するためにも傾向監視を継続することが有効です。定期的な分析今後懸念されるフレッティング粒子による摩耗の進行を監視するため、定期的に分析を実施することを推奨します。最適な採油方法本試料油は、機器停止中にドレンプラグから採油されているため、分析データが高濃度に出ていると推定されます。正確なデータによる診断を行うためにも、今後の採油は、極力運転中もしくは停止直後の油槽中層部から実施されることを推奨します。フェログラフィーおよびSOAP／D-SOAPの結果から総合的に判断した結果、継続使用は可能ですが、機器の機能を保持するためにも傾向管理が有用と考えます。フェログラフィー【定量分析：Is値】Is値は異常摩耗の早期発見パラメータのつで、摩耗粒子を定量化するために用います。今回のIs値はの乗と高い値でした。フェログラフィー【定性分析：摩耗粒子および摩耗形態観察】分析結果から比較的多く観察された粒子は、以下の通りでした。疲労摩耗粒子・繰返し応力を受けて発生。赤錆・フレッティングにより発生。銅系シビア粒子・潤滑状態がやや厳しい凝着摩耗により発生。金属潤滑部が局部的に油膜切れを起していると考えられます。フリクションポリマ・局部的に高圧・高温となる場合に発生。観察された摩耗粒子の中でも赤錆、銅系シビア粒子は、将来的な摩耗の進行に繋がる可能性を示唆しているため、傾向監視が必要と思われます。フレッティングは、・軸と転がり軸受の内輪内面・軸受箱と転がり軸受の外輪外面・転がり軸受の軌道輪と転動体の箇所で発生する可能性があります。フレッティング粒子は酸化して硬いため、軸受軌道面やギヤ歯面に噛み込んだ場合はその傷が疲労剥離の起点となり、疲労摩耗へと進展することが想定されます。銅系シビア粒子は、凝着摩耗に分類されます。この摩耗粒子は、摺動面で凝着、破断を繰り返し、この過程で生じる移着粒子が成長して摩耗粒子となります。そのため、摺動面では局部的に油膜切れが発生していることを示しています。本軸受は、円筒ころ軸受と自動調心ころ軸受であり、このつの軸受は保持器に銅合金を使用している場合があります。軸受の型番が不明であるため、保持器で銅合金を使用しているかは確認できませんが、使用していた場合、今後保持器の摩耗が進行することで転動体とのギャップが増大すると共に振動増大と摩耗進行につながることが懸念されます。Iカップリング発光分光分析【SOAP／D-SOAP】検出された金属元素から発生箇所を推定すると、以下の通りでした。鉄、銅、錫、亜鉛・軸受等リン・添加剤カルシウム、アルミニウム、ケイ素、ナトリウム・外部混入異物計数汚染度はNAS級以上と当社推奨の管理限界値を超えていました。フィルタ表面の異物観察で金属片、鉄錆、砂等が観察されたことから、汚染度が高い要因は、摩耗と外部混入異物の影響と思われます。粘度、水分、酸価、IRの各データに良好でした。
報告№104-6011 | 分析№104-00191 | 104-00191 | 濾過前の試料油を分析した結果、計数汚染度を除く項目は良好でした。計数汚染度が、前回NAS級から、今回NAS級に約年でランク上昇しました。摩耗粒子形態観察及び光学顕微鏡写真に示すように、鉄錆や砂等が観察されているため、汚染度が上昇した要因は、外部から混入した異物によるものと考えられました。これらの異物は、通常運転中に外部から混入する可能性がないため、今回採油時に混入した可能性が高いと考えられます。又、潤滑異常の早期発見パラメータである、摩耗過酷度を示すIs値が.と非常に良好の範囲にあることから、潤滑状態は良好な状態にあると判断します。尚、RBOTが前回に比較し、min上昇したのは、新油の補充等の影響が考えられます。今後は、今回のRBOT値によりデータ管理を行います。
報告№109-09136 報告№112-00604 | 分析№109-001160 分析№112-002569 | 112-002569 | 、汚染状態、ポンプ減速機と潤滑油は、継続使用可能な状態であるため、分解点検の必要はないと判断します。但し、粒子の中には、μmを超える大型の金属片が観察され、切削摩耗や凝着摩耗で発生した摩耗粒子が観察されていることから、今後の摩耗進行を傾向監視するため、＜以下のに示す＞対策を推奨します。ギヤの余寿命予測算定今回は、ギヤの情報が不明な部分がありますので、歯幅をmmと仮定しました。これを基に太陽歯車－遊星歯車のバックラッシを油中金属濃度と設備油量から計算し、更油日の年月からの余寿命を予測しました。その結果、バックラッシの上限値である一般的に推奨されるμmに到達するのは、日後であることが分かりました。この計算の結果から、これまでと運転状況に変化がなければ、更油日から今回までと同様の期間は使用可能であると推定されます。この結果は、減速機の情報を仮定し、しかも回の分析結果を基に計算したもので、予測を行うには少なくとも回のデータが必要であることから、今回の考察結果は参考値としてお考え下さい。濾過および更油油中の汚染度が高いことから、摩耗粒子や異物等が軸受軌道面に噛み込むことによる摩耗の進行が懸念されるため、濾過および更油を推奨します。定期的な分析定期的に分析を実施することにより、データの変化から異常の兆候を早期に発見することが可能となります。今回初回分析であるため、あと最低でも回分析を実施することにより、分析データの変化を確認し、分析周期を検討することを推奨します。今後懸念される切削摩耗や凝着摩耗の進行を監視するため、出来るだけ早めに回目の分析を実施することを推奨します。バックラッシによる評価トライボ診断では、バックラッシの増加量を分析結果から計算できますが、今回は情報が不足していたため、仮定して計算しております。不足している情報をお知らせ頂ければ、より正確な診断を行うことが出来ますので、可能であれば情報をお知らせ下さい。はフェログラフィーおよびSOAP-Tの結果から総合的に判断した結果、傾向管理が必要な状態にあると考えられます。フェログラフィー【定量分析：Is値】Is値は異常摩耗の早期発見パラメータのつで、摩耗粒子を定量化するために用います。今回のIs値はの乗と低い値でした。フェログラフィー【定性分析：摩耗粒子および摩耗形態観察】分析結果から比較的多く観察された粒子は、以下の通りでした。正常な摩耗粒子・潤滑状態が正常なマイルド摩耗により発生。切削粒子・異物や金属表面の微小突起による切削摩耗により発生。シビア粒子・潤滑状態がやや厳しい凝着摩耗により発生。金属潤滑部が局部的に油膜切れを起していると考えられます。観察された摩耗粒子の中でも切削粒子は、注意が必要です。減速機で切削摩耗が発生した場合、減速機内部で使用されている転がり軸受が切削摩耗により生じた軌道面の損傷が起点となって寿命が分の程度に低下することがあることから、切削摩耗には十分注意する必要があります。切削摩耗の発生原因となる混入異物が残留している場合、この異物により切削摩耗が継続して発生する可能性があります。Iカップリング発光分光分析【SOAP-T】検出された金属元素から発生箇所を推定すると、以下の通りでした。鉄、亜鉛・ギヤ、軸受等リン、カルシウム、ナトリウム・外部混入異物バックラッシご提供いただいた減速機に関する情報から遊星歯車機構であることが分かりました。遊星歯車は、太陽歯車、内歯車、そして遊星歯車から構成されています。遊星歯車の数は、～個程度が一般的です。今回は個であることから、遊星歯車と内歯車、遊星歯車と太陽歯車の接触点は合計で箇所となります。今回の情報から、歯幅が不明でしたので歯幅をmmと仮定し、この部分のバックラッシを求めました。その結果、平均的に摩耗が発生していたと仮定した場合、バックラッシの増加量は以下の通りと推定されます。表バックラッシ増加量接触箇所 接触点 バックラッシ増加量 太陽歯車-遊星歯車 約. 遊星歯車-内歯 約. バックラッシ増加分の上限値は、メーカにより差異はあるものの、当社の推奨するバックラッシは、一般に推奨されるμmを管理目安にしています。この値に比較して十分に小さい値です。計数汚染度は当社推奨の管理限界値を超えていました。計数汚染度計数汚染度は、NAS級以上と当社推奨の管理限界値NAS級を超えていました。重量汚染度は、mg/mlでした。光学顕微鏡写真重量汚染度で濾過したフィルタ表面上の夾雑物を光学顕微鏡で観察した結果、μm以上の金属片、鉄錆、砂等が観察されました。は良好と判断します。粘度粘度は、.mm/sと新油値.mm/sに比較して、粘度変化率は-.％で、当社推奨の管理限界値である±％以内にあり、良好と判断します。水分は、ppmと当社推奨の管理限界値の以下にあり、良好でした。酸価は、.mgKOH/gと新油値.mgKOH/g以下にあり、良好と判断します。IRIRチャートの結果、新油と使用油のスペクトルパターンはほぼ一致し、また、油劣化の兆候を示すカルボン酸の吸収が確認されていないことから、良好と判断します。
報告№109-09136 報告№112-00080 | 分析№109-001160 分析№112-000216 | 112-000216 | 軸受は継続使用可能な状態にあると判断します。、は良好でした。分析結果は良好と判断します。計数汚染度計数汚染度はNAS級と当社推奨の管理限界値のNAS級以内にあり、良好と判断します。重量汚染度は.mg/mlと当社推奨の管理限界値のmg/ml以内にあり、良好と判断します。機器の潤滑状態機器の潤滑状態は正常と判断します。SOAPSOAPの結果、油の添加剤成分であるリンが検出されました。摩耗により発生する鉄および錫が検出されていないことから、良好と判断します。D－SOAPD－SOAPの結果、摩耗により発生する鉄および錫が検出されていないことから、良好と判断します。フェログラフィー異常摩耗の早期発見パラメータであるフェログラフィーのIs値がのマイナス乗と良好の範囲にあることから、潤滑状態は正常と判断します。
報告№109-09136 報告№113-00668 | 分析№109-001160 分析№113-002864 | 113-002864 | 潤滑油は、重量汚染度がmg/ml以上となっており、汚染されていることが分かりました。汚染度が高いのは、機器停止中に油中粒子が沈降することで高濃度となるドレン部分から採油している影響や、潤滑油に添加されている固体潤滑剤であるモリブデンの影響と考えられます。一方、油中金属濃度分析の結果では、鉄がを超えていることから、この鉄分が潤滑部に噛み込み、摩耗の促進させる可能性があります。念のため傾向監視が必要と思われます。軸受は継続使用可能な状態にあると判断します。但し、今後の摩耗推移を確認するためにも傾向監視を継続することが有効です。定期的な分析今後の疲労摩耗の推移を監視するため、定期的に分析を実施することを推奨します。最適な採油方法本試料油は、機器停止中にドレンから採油されているため、別紙油中粒子の沈降の影響に示すように、油中粒子が油槽底部に沈降し、分析データが高濃度に出ている可能性があります。正確なデータによる診断を行うためにも、今後の採油は、停止直後に実施されることを推奨します。異常摩耗の早期発見のパラメータであるIs値は、レベルとやや高い値でした。また、潤滑部の摩耗が認められたため、定期的に潤滑油分析を実施し、摩耗推移を監視することが有用と考えます。正常な摩耗粒子・潤滑状態が正常なマイルド摩耗により発生。疲労摩耗粒子・繰返し応力による金属疲労で発生。大型化するとフレーキングの発生が懸念されます。計数汚染度はNAS級と当社推奨の管理限界値以下であるものの、やや高い値でした。D-SOAPで油の添加剤成分であるリン、モリブデンが検出され、フィルタ表面残渣に金属片、粘ちょう物、鉄錆、砂等が観察されたことから、汚染度が高い要因は、摩耗とスラッジ、そして外部混入異物の影響と思われます。粘度、水分、酸価、IRの各データは良好です。
報告№109-09249 報告№112-00273 | 分析№109-001747 分析№112-001097 | 112-001097_date121024 | 潤滑油は継続使用可能な状態であり、また運転中における潤滑状態も正常であったものと判断します。本試料油は、汚染や摩耗に関するデータが異常として出やすいドレンプラグから採油されたにもかかわらず、分析の結果は全ての分析項目の値が当社推奨の管理基準値を満たしており、新油分析値との比較結果も問題となる値はありませんでした。分析結果特性低下特性低下に係るパラメータの分析結果は良好と判断します。粘度粘度はmm/sと新油値mm/sに対する粘度変化率は-.％で、当社推奨の管理限界値である±％以内にあり、良好と判断します。全酸価添加油の全酸価は、油メーカによって初期値が違うため統一した管理基準を設定するのが困難であることから、当社では管理限界値を設定しておらず、新油分析値との比較及び他の分析項目の結果より全酸価の状態判断を行います。その結果、全酸価は.mgKOH/gと新油値.mgKOH/gに比較して変化はなく、良好と判断します。酸化安定度酸化安定度はminであり、当社推奨の管理限界値のmin以上であることから良好と判断します。有機物・有機化合物有機物・有機化合物は、IRチャートによる新油分析値との比較の結果、cm-付近に劣化の兆候を示すカルボン酸の吸収が確認されていないことから、良好と判断します。色相はL.であり、新油値のL.に比較して変化はないことから、良好と判断します。汚染に係るパラメータの分析結果は良好と判断します。水分はppmであり、当社推奨の管理限界値の以下であることから良好と判断します。汚染粒子数はNAS級であり、当社推奨の管理限界値のNAS級以下であることから良好と判断します。汚染度物重量は.mg/mlであり、当社推奨の管理限界値のmg/ml以下であることから良好と判断します。．摩耗運転中における潤滑状態は正常であったものと判断します。異常摩耗の早期発見パラメータであるフェログラフィーのIs値がの乗と良好の範囲にあったことから、潤滑箇所の潤滑状態は正常と判断します。金属濃度SOAP法により金属濃度を測定した結果、潤滑箇所で発生する金属接触によって検出される鉛がppm検出されました。金属濃度D-SOAP法により金属濃度を測定した結果、潤滑箇所で発生する金属接触よって検出される鉄が、外部から混入したと思われるナトリウムが検出されました。
報告№107-6019 報告№107-0199 | 分析№107-01038 分析№107-01121 | 107-01121_071004修正 | 本トライボ診断は、前回からの摩耗進行状況、汚染状況を確認する。【軸受の潤滑状態】トライボ診断の結果、転がり軸受軌道面の微小領域に疲労摩耗が僅かに発生しているものの、転がり軸受の寿命の指標となるフレーキングの発生が確認されていないことから、現在のところ、ベアリングは継続使用可能な状態にあると判断します。一方、SOAP／D－SOAPの結果で、メタルの主成分である錫が前回に比較して減少傾向にありますが、これは今回の採油直前に更油を実施しているため、スラスト軸受の摩耗が安定している状況を示しているとは限りません。今年月に実施した更油の後に分析を実施しておらず、更油による錫濃度の改善状況が確認出来ていないため、今回度のデータだけでは、摩耗の進行の有無を確認することは困難です。ヶ月後に再度分析を実施し、摩耗の進行状況を確認することを推奨します。尚、仮に今年月の更油から今回までの間に摩耗が進行していなかったとしても、前回分析時点におけるメタルの平均的な摩耗深さがμmであり、メタル表面粗さをsと仮定すると、メタルの摩耗は分の程度摩耗していると考えられ、油膜が形成されにくい状況にあることに変化はないと思われますので、トライボ診断による監視が必要と考えます。錫の摩耗体積＝錫濃度×-×油量×.×÷錫密度＝×-××.×÷.＝.平均的な摩耗深さ＝摩耗体積÷摩耗面積×＝.÷.×＝【油の汚染状況】計数汚染度がNAS級と当社推奨の管理限界値内にあり、重量汚染度が.mg/mlでした。
報告№108-0411 報告№114-00046 | 分析№108-02744 分析№114-000120 | 114-000120 | 分析の結果、、汚染度は共に良好の範囲にあることから、潤滑油は継続使用可能な状態にあると判断します。分析結果粘度、水分、酸価、RBOT、IRの各データは良好です。尚、別紙RBOTの減少傾向から油の余寿命を求めた結果、対象の潤滑油は直近の更油から起算して年月まで使用可能であると推定できます。油の汚染度水分は良好です。
報告№109-09136 報告№111-00746 | 分析№109-001160 分析№111-003777 | 111-003777 | 潤滑油および軸受は継続使用可能な状態にあると判断します。但し、今後も摩耗の進行を傾向監視するため、以下の対策を推奨します。定期的な分析摩耗および油劣化の進行を監視するため、定期的に分析を実施し、分析データによる摩耗および油劣化の進行状況を確認することを推奨します。フェログラフィーIs値は異常摩耗の早期発見パラメータのつで、摩耗粒子を定量化するために用います。前回同様にIs値はのマイナス乗であり、潤滑状態は正常と判断できます。Iカップリング発光分光分析供試の潤滑油を分析した結果、検出された金属元素は、SOAPの結果表に示すように、鉄、銅、リン、亜鉛、ナトリウムでした。検出されたこれらの金属元素から発生箇所を推定すると鉄、銅・軸受等リン、亜鉛・オイル添加剤ナトリウム・外部混入異物であると思われます。このうち、機械部品が摩耗したと思われる元素はのグループです。銅を使用した箇所の溶出・摩耗前回に比較してSOAPで銅がppmからppmに増加していました。原因として以下の点が考えられます。：油の添加剤成分である亜鉛系添加剤と銅が反応して溶出する。：冷却用蛇管にフィンがついていた場合、振動により摩耗する。：及びの現象が同時に起こる。これらの原因のうち、分析の結果から今回はの可能性が高いと推定されます。銅の溶出および摩耗が発生している場合、冷却蛇管が溶解、又は、摩耗している場合、蛇管にピンホールが発生することへの注意が必要です。この場合、潤滑油に水分が混入しますので、水分濃度を監視する必要があります。さらに油中の銅濃度が以上になった場合、別添資料鉱油の酸化に対する金属触媒の影響に示すとおり油の劣化速度が加速しますので、銅濃度は以下で管理されることを推奨します。銅濃度が増加傾向を示すような場合、油種の変更が必要です。前回に比較して計数汚染度はNAS級からNAS級にランク減少し、良好でした。粘度、水分、全酸価、IR、RBOTの各データは良好でした。
報告№109-09136 報告№112-00561 | 分析№109-001160 分析№112-002322 | 112-002322_date130318 | 分析の結果、潤滑油の劣化はなく、汚染度は良好な範囲にあることから、継続使用可能な状態にあると判断します。対象設備分析の結果、対象設備は継続使用可能な状態にあると判断します。但し、カルシウム化合物がやや高い濃度であり、将来的な摩耗進行の有無を確認するためにも傾向監視を継続することが有効です。次回点検でピストンリングの点検と更油当該機の油中からカルシウム化合物がやや高い濃度で検出されたため、この化合物がコンロッドメタルやクランクメタルの摩耗を促進させる懸念があります。化合物発生の原因は、ピストンリングの摩耗によって燃焼ガスのシール性が低下し、燃焼ガス中の硫黄分と油中のカルシウム添加剤が反応するためと考えられます。そのため、次回点検では第一にピストンリングの摩耗状態の点検と第二に更油を推奨します。定期的な分析今後懸念される凝着摩耗の進行を監視するため、定期的に分析を実施することを推奨します。診断結果は良好と判断します。粘度前回に比較して今回の粘度は、.mm/sからmm/sに上昇していました。新油値mm/sに比較して、粘度変化率は+.％で、当社推奨の管理限界値である±％以内であり、良好と判断します。水分前回に比較して今回の水分は、ppmからppmに減少していました。当社推奨の管理限界値以下であり、良好と判断します。酸価前回に比較して今回の酸価は、mgKOH/gからmgKOH/gに低下していました。新油値mgKOH/g以下であり、良好と判断します。塩基価前回に比較して今回の塩基価は、.mgKOH/gから.mgKOH/gに上昇していました。当社推奨の管理限界値mgKOH/g以上であることから、良好と判断します。IRIRチャートの結果、新油と使用油のスペクトルパターンはピークの高さの違いはあるものの、ピークの出ている波数はほぼ一致し、また、油劣化の兆候を示すカルボン酸の吸収が確認されていないことから、良好と判断します。計数汚染度前回に比較して今回の計数汚染度は、NAS級以上から変化はなく、汚染されていました。重量汚染度前回に比較して今回の重量汚染度は、.mg/mlからmg/mlに増加していました。光学顕微鏡写真前回に比較して今回の重量汚染度で濾過したフィルタ表面上の夾雑物を光学顕微鏡で観察した結果、金属片、鉄錆、砂、カルシウム化合物等が観察されました。粒度分布粒度分布は、.～.μmの範囲にあり、.μmにピークが確認されました。μm以下の粒子が多いことから、燃焼して発生したすす等であることが分かりました。はフェログラフィーおよびSOAP-Tの結果から総合的に判断した結果、継続使用は可能ですが、機器の機能を保持するためにも傾向管理が有用と考えます。フェログラフィー【異常摩耗指数：Is値】Is値は異常摩耗の早期発見パラメータのつで、摩耗粒子を定量化するために用います。前回に比較して今回のIs値は、の乗からの乗に上昇し、やや高い値でした。フェログラフィー【定性分析：摩耗粒子および摩耗形態観察】分析結果から比較的多く観察された粒子は、以下の通りでした。正常な摩耗粒子・潤滑状態が正常なマイルド摩耗により発生。黒錆・潤滑状態がやや厳しい凝着摩耗により発生。金属接触が厳しく、且つ、高い摩擦熱が発生していると考えられます。フリクションポリマ・局部的に高圧・高温となる場合に発生。観察された摩耗粒子の中でも黒錆は、注意が必要です。黒錆は、凝着摩耗に分類されます。これらの摩耗粒子は、摺動面で凝着、破断を繰り返し、この過程で生じる移着粒子が成長して摩耗粒子となります。そのため、摺動面では局部的に油膜切れが発生していることを示しています。この状態が継続した場合、摩耗粒子のサイズは徐々に大型化していき、軸受の損傷に至る場合がありますので、傾向監視が必要です。Iカップリング発光分光分析【SOAP-T】検出された金属元素から発生箇所を推定すると、以下の通りでした。鉄、ニッケル、錫・エンジン部品ニッケル、リン、亜鉛、カルシウム、ナトリウム・添加剤マグネシウム・外部混入異物カルシウムの析出SOAP-Tの結果、カルシウムがppm検出されました。エンジン油中にカルシウム化合物がやや高い濃度で検出された場合、この化合物がコンロッドメタルやクランクメタル摺動面に噛み込んで摩耗させたり、メタルに埋め込まれて摩耗を促進させたりする原因になるなどの悪影響を生じることが当社の研究結果から判明しています。この影響については、別紙カルシウムの析出をご覧ください。
報告№104-6036 | 分析№104-00554 | 104-00554 | オーバーホール前に精点Aを実施した結果、サーボシリンダ内壁で摩耗が発生していると考えられました。このまま摩耗が進行し汚染度が上昇した場合、バルブ類の動作不良が発生する懸念がありますので、運転開始後～ヶ月後を目安に精点Bを実施し、摩耗の進行状況及び汚染度の上昇程度を確認されることを推奨します。尚、全酸価が.mgKOH/gと高いのは、年月に当社製清浄分散剤TS-を投与したためであり、異常ではありません。又、油劣化は進行していないことから、更油の必要はないと考えられます。これらのことは、異常摩耗の早期発見パラメータであるフェログラフィーのIs値が、の乗とやや高く、摩耗粒子形態観察で、摩擦熱が高い場合に発生する黒錆が多く観察されたこと鉄濃度が、SOAPでppm、D－SOAPで検出されたこと以上のことから判断しました。
報告№109-09136 報告№113-00301 | 分析№109-001160 分析№113-001238 | 113-001238 | 軸受は継続使用可能な状態にあると判断します。但し、今後の摩耗進行の有無を確認するためにも傾向監視を継続することが有効です。定期的な分析今後懸念される疲労摩耗の進行を監視するため、定期的に分析を実施することを推奨します。は、フェログラフィーおよびSOAP/D-SOAPの結果から総合的に判断した結果、継続使用は可能ですが、今後の機器の機能を確認するためにも傾向管理が有用と考えます。フェログラフィー【定量分析：Is値】Is値は異常摩耗の早期発見パラメータのつで、摩耗粒子を定量化するために用います。Is値はの乗と、やや高い値でした。フェログラフィー【定性分析：摩耗粒子および摩耗形態観察】分析結果から観察された代表的な粒子は、以下の通りでした。疲労摩耗粒子・繰返し応力を受けて発生。フリクションポリマ・局部的に高圧・高温となる場合に発生。Iカップリング発光分光分析【SOAP/D-SOAP】検出された金属元素から発生箇所を推定すると、以下の通りでした。鉄、銅、錫、亜鉛・軸受等リン・添加剤カルシウム、アルミニウム、ケイ素、ナトリウム・外部混入異物計数汚染度はNAS級と良好でした。
報告№102-8079 報告№102-8079 | 分析№102-01521 分析№102-01521 | 102-01521 | 本試料油はドレンバルブから採油が実施されており、観察された砂、鉄錆は、ドレン配管内や油槽底部に沈んでいたものを採取した可能性があります。したがって、もう一度、油循環中に油槽中層部から採油を実施し、再度評価されることを推奨します。今回の分析データは、ドレン配管の汚染物の影響で潤滑状態を精確に判断できないが、今回データをもとに静電浄油機の影響を考慮した解析方法を紹介します。本試料油は、油濾過機が設置されている油槽で、常時、油中の粒子が除去されていますので、診断に際しては、油濾過機による減少率の影響を考慮して潤滑状態を診断・解析する必要があります。油濾過機が設置されている場合の診断では、濾過機の入口と出口の汚染度を評価して行う必要がありますが、今回は油濾過機の出口から採取した試料がありません。今回は濾過による油中粒子の減少率を仮定して求めます。計算には濾過能力が良好とされる一般的な減少率.として解析を行います。尚、減少率を考慮した油中粒子数の減少率は油濾過機の吐出量と総油量との比から換算します。本機の油濾過機の吐出量は毎時L、設備油量はLですので、この事から計算した減少率はとなります。油濾過機により油中粒子数が時間で％減少するとした場合、油がパスして増加する粒子数は、今回計数汚染度の～μmレンジですと個/mlの％の個/mlとなります。更に、この発生粒子数から、平衡濃度を下式により求めます。平衡濃度＝発生粒子数／減少率・式油濾過機が設置されていない場合の減少率を.とすると平衡濃度は個/mlとなります。このことから分かるように、本試料油中の汚染度は、油濾過機が設置されていることでNAS級になっていますが、油濾過機がないと仮定した場合、計算により求めたように～μmレンジの汚染度はNAS級以上の汚染状態になる可能性を示唆するものととらえる事が出来ます。他のレンジを同様に計算すると以下のようになり、NAS級以上となります。 前回 今回 ～ ～ ～ ～ 以上 等級 級＜ 級＜ 以上のことから、NAS等級は当社推奨の管理限界値を大きく超えていることが分かりました。今回フェログラフィーで外部混入異物ではなく、摩耗粒子が占めていた場合、上記の計算結果、異常摩耗の進行を示すと言えます。又、傾向を見るためには、油槽から採油すると同時に油濾過機の濾過前と濾過後の位置から採油を実施し、分析結果から減少率を導き、その減少率を上記方法により油濾過機がない場合の粒子数を求め、その粒子数の変化により金属接触が進行しているか、落ち着いてきているのかを確認することができます。前述したとおり、適正に採油が実施できていると、静電浄油機が常設されていても、摩耗の進行状況を判断できます。尚、を示す粘度、水分、全酸価、IRの各データは当社推奨の管理目安内にあり、この油は継続使用可能と判断します。
報告№109-09228 報告№109-09228 既報では、軸受の交換を推奨した４号ロール№３のＩｓ値は１０の８乗でしたが、本軸受はこの値に比較して３桁低い１０の５乗であり、軸受としては継続使用可能な範囲にあると考えられます。 | 分析№109-001693 分析№109-001693 | 109-001693 | トライボ診断を実施し、汚染度、潤滑状態を確認する。採油について今回の採油は、対象設備停止中にドレンプラグから実施しているため、別紙油中粒子の沈降の影響に示すように、沈降の影響を受けて分析データが高濃度に出る可能性があります。今回の分析は、以上のことを踏まえて結果を検討します。軸受の潤滑状態分析の結果、観察された摩耗粒子の多くは、フレッティングにより発生する赤錆でした。これらの摩耗粒子を数値化し異常摩耗の早期発見パラメータのIs値として求めたところ、その値はの乗と高い値であることが分かりました。但し、フレッティングにより発生した赤錆が軸受軌道面に噛み込み、噛み込み傷が起点となって、転がり軸受の寿命の指標となるフレーキングに進展することが懸念されます。定期的に分析を実施し、摩耗の進行状態を監視しながら、軸受を使用されることを推奨します。次回分析の時期を理論的に求めたところ、最短で約時間となりした。この時間は、油中汚染物が均一になるために必要とする時間であり、この時間を経過すれば、再分析の結果から状態の傾向を確認することが可能となりますので、これを参考に次回分析時期を検討されることを推奨します。計数汚染度がNAS級以上と当社推奨の管理限界値に到達し、重量汚染度がmg/mlと汚染されています。を示す粘度、水分、全酸価、IRの各データは良好の範囲にあることから、この油は継続使用可能と判断します。
報告№108-0227 報告№110-00745 | 分析№108-01664 分析№110-003525 | 110-003525 | Iカップリング発光分光分析供試グリースをSOAP／D－SOAPで分析した結果、検出された金属元素は、鉄、鉛、銅、アンチモン、錫、リン、亜鉛、カルシウム、アルミニウム、ケイ素、ナトリウムでした。これらの検出された金属元素から発生箇所を推定すると鉄、鉛、銅、アンチモン、錫・軸受等リン、亜鉛・グリース添加剤カルシウム、アルミニウム、ケイ素、ナトリウム・増ちょう剤であると思われます。このうち、機械部品が摩耗したと思われる元素はのグループです。フェログラフィー摩耗粒子の形態で比較的多く観察された粒子は、潤滑状態が正常な場合に発生する摩耗粒子でした。このような摩耗粒子が観察された場合には、潤滑部では正常なマイルド摩耗が発生していることが分かります。グリースの物理的性状全酸価、IRの各データは良好でした。グリースおよび軸受は継続使用可能な状態にあると判断します。ただし、鉄濃度が比較的高いことから、摩耗の進行が懸念されるため、定期的に分析を実施し、摩耗の進行状況を確認することを推奨します。
報告№109-09271 報告№109-09271 | 分析№109-001997 分析№109-001997 | 109-001997 | 結論分析の結果、摩耗の安定が確認され、潤滑状態は正常であり、本軸受は継続使用可能と判断します。は良好と判断します。計数汚染度は良好と判断します。計数汚染度はNAS級と当社推奨の管理限界値のNAS級以内にあり、良好と判断します。重量汚染度は良好と判断します。重量汚染度は.mg/mlと当社推奨の管理限界値のmg/ml以内にあり、良好と判断します。機器の潤滑状態機器の潤滑状態は正常と判断します。SOAPの結果は良好です。SOAPの結果、油の添加剤成分であるリンが検出されています。摩耗により発生する銅および錫が検出されていないことから、良好と判断します。D－SOAPの結果は良好です。D－SOAPの結果、摩耗により発生する銅および錫が検出されていないことから、良好と判断します。フェログラフィーの結果は良好です。異常摩耗の早期発見パラメータであるフェログラフィーのIs値がのマイナス乗と良好の範囲にあることから、潤滑状態は正常と判断します。
報告№109-09136 報告№112-00751 | 分析№109-001160 分析№112-003392 | 112-003392_date130410 | 潤滑油の劣化は確認されていないことから、継続使用可能と判断します。減速機分析の結果、減速機の潤滑部で使用されることが少ない錫が約検出されました。一般に、錫は軸受に使用されることが多いため、減速機の潤滑系統で錫を使用している箇所を確認することを推奨すると同時に、摩耗進行の有無を確認するためにも傾向監視を推奨します。定期的な分析今後懸念される摩耗の進行を監視するため、定期的に分析を実施することを推奨します。はフェログラフィーおよびSOAP-Tの結果から総合的に判断した結果、継続使用は可能ですが、機器の機能を保持するためにも傾向管理が有用と考えます。フェログラフィー【定量分析：Is値】Is値は異常摩耗の早期発見パラメータのつで、摩耗粒子を定量化するために用います。前回同様に、Is値はの乗と低い値でした。フェログラフィー【定性分析：摩耗粒子および摩耗形態観察】分析結果から観察された全ての粒子量は少でした。Iカップリング発光分光分析【SOAP-T】検出された金属元素から発生箇所を推定すると、以下の通りでした。銅、錫・ギヤ、軸受等リン、亜鉛、カルシウム、モリブデン・添加剤バリウム、ケイ素、ナトリウム・外部混入異物尚、錫が.ppm検出されたことから、錫を使用した箇所での摩耗の進行が懸念されます。前回同様に計数汚染度はNAS級と等級に変化はなく、当社推奨の管理限界値以下にあるものの、やや高い値でした。フィルタ表面の異物観察で金属片、鉄錆、砂等が観察されたことから、汚染度が高い要因は、摩耗と外部混入異物の影響と思われます。前回同様に、粘度、酸価、IRの各データは良好でした。水分は前回に比較して、ppmから.ppmに減少し、良好でした。
報告№109-09549 報告№109-09549 | 分析№109-003432 分析№109-003432 | 109-003432 | ・摩耗状態潤滑油をSOAP／D－SOAPで分析した結果、検出されたのは鉄、鉛、銅でした。粒子観察の結果から、検出された鉄は異物の噛み込みなどで発生する切削粒子が観察されたことから、潤滑部では切削摩耗が発生していることが分かりました。但し、転がり軸受寿命の指標としている摩耗粒子が観察されなかったことから、フレーキングは発生していないと判断できます。また、異常摩耗の早期発見パラメータであるフェログラフィーのIs値がの乗と良好の範囲にあることから、現在のところ、継続使用可能な状態あると思われます。当該軸受の潤滑油は、今回の採油で使用油を全量抜き取っており、切削摩耗発生の原因となる混入異物は排除されたものと思われますが、新油充填時に異物が残留している場合があり、切削摩耗が継続して発生する可能性があります。今後、継続使用した場合、切削摩耗により発生した軸受表面の切削痕が起点となって、異物起点型のフレーキングに進展することも懸念されます。・汚染度計数汚染度がNAS級と当社推奨の管理限界値に到達していました。汚染度が高い要因は、摩耗によるものと思われます。・粘度、水分、全酸価、IR、RBOTの各データは良好でした。潤滑油および軸受は継続使用可能な状態にあるものの、以下の対策が必要です。油槽内を清掃されると共に、今後、切削摩耗の進行を監視するため、定期的に分析を実施し、摩耗の進行状況を確認することを推奨します。次回分析の時期を理論的に求めたところ、最短で約時間となります。この時間は、油中汚染物が均一になるために必要とする時間であり、この時間を経過すれば、再分析の結果から状態の傾向を確認することが可能となりますので、これを参考に次回分析時期を検討されることを提案します。
報告№107-0386 報告№107-0386 | 分析№107-02002 分析№107-02002 | 107-02002 | 分析の結果、全てのデータが良好であることから、この油は継続使用可能であり、潤滑状態も正常と判断します。は良好と判断します。粘度は良好と判断します。粘度は.mm/sと新油値.mm/sに比較して、粘度変化率は+.％で、当社推奨の管理限界値である±％以内にあり、良好と判断します。水分は良好と判断します。水分は.と当社推奨の管理限界値の以下であり、良好と判断します。全酸価は良好と判断します。全酸価は.mgKOH/gと当社推奨の管理限界値の.mgKOH/g以内にあり、良好と判断します。IRの結果、良好と判断します。IRの結果、油劣化の兆候を示すカルボン酸の吸収が確認されていないことから、良好と判断します。は良好と判断します。計数汚染度は良好と判断します。計数汚染度はNAS級と当社推奨の管理限界値のNAS級以内であり、良好と判断します。重量汚染度は良好と判断します。重量汚染度は.mg/mlと当社推奨の管理限界値のmg/ml以内であり、良好と判断します。機器の潤滑状態機器の潤滑状態は正常と判断します。SOAPの結果は良好です。SOAPの結果、金属元素は検出されませんでした。D－SOAPの結果は良好です。D－SOAPの結果、鉄、銅、クロム、アンチモン、亜鉛が共に、外部から混入したと思われるカルシウム、ナトリウムが共に、マグネシウム、アルミニウムが共に検出されました。軸受の摩耗を示す錫が検出されていないことから、良好と判断します。フェログラフィーの結果は良好です。異常摩耗の早期発見パラメータであるフェログラフィーのIs値が×のマイナス乗と良好の範囲にあり、潤滑状態は良好と判断します。
報告№108-5033 報告№108-5033 | 分析№108-01106 分析№108-01106 | 108-01106 | トライボ診断の結果、泡立ち試験を除く項目は良好でした。泡立ち試験の結果は、-と新油値の-に比較して高い値でした。消泡性能が低下していることが確認されたことから、今後の使用時間によっては、油の酸化劣化が進行したり、ギヤ歯面およびベアリング軌道面で油膜切れが発生したりする場合があるため、消泡剤の添加による消泡性能の改善が必要になると思われます。一方、摩耗粒子の形態観察でμm以下の小さな摩耗粒子が観察され、潤滑状態指数はの乗と濾過設備のない機器であれば、正常な潤滑状態にあると判断できる状況でした。但し、ギヤボックスの油系統にはインラインフィルタとオフラインフィルタがあり、μmサイズ以上の粒子の大部分は捕捉され、異常な摩耗状態が発生したとしても正常な潤滑状態にあると誤認してしまう可能性があります。フィルタの捕捉の影響による誤認を避けるため、今後の診断に当たっては、これまでの採油箇所に加え、インラインフィルタやオフラインフィルタの捕捉物も分析し、その結果から潤滑状態を評価することを推奨します。尚、フィルタ捕捉物の分析を実施する際には、フィルタ流量、フィルタ使用時間などの追加情報が必要です。是非ご提供下さい。泡立ち試験の結果、消泡性能が低下していることが確認されました。粘度は良好。粘度は.mm/sと新油値mm/sに比較して、粘度変化率は-％で、当社推奨の管理限界値である±％以内にあり、良好と判断する。粘度はmm/sでした。粘度はmm/sでした。粘度指数はでした。粘度指数はでした。泡立ち試験は-でした。泡立ち試験は-と新油に比較して高い値でした。消泡性能が低下していることが確認されました。水分は良好。水分はppmと当社推奨の管理限界値の以下であり、良好と判断します。全酸価は良好。全酸価は.mgKOH/gと新油値.mgKOH/g以内であり、良好と判断します。機器の潤滑状態精密な濾過設備がない機器であれば、潤滑状態指数は正常の範囲にあると判断します。潤滑状態指数は正常の範囲にあると判断します。異常摩耗の早期発見パラメータである潤滑状態指数がの乗と、精密な濾過設備がない機器であれば、潤滑状態指数は正常の範囲にあると判断します。
報告№109-09136 報告№109-09585 | 分析№109-001160 分析№109-003600 | 109-003600 | 本試料油の添加剤は、一般に、タービン油に比較して極圧添加剤や摩耗防止剤などの影響でRBOT試験の結果が変動する傾向があります。そのため、ギヤ油の余寿命の評価をタービン油と同等の精度で得るには、RBOTの結果に加え、粘度、水分、全酸価、IRなどのデータを総合的に判断することが必要です。分析の結果、今回分析した物理的性状の粘度、水分、全酸価、RBOTは全て良好の範囲にあり、また、IRのチャートからは劣化物は検出されませんでした。潤滑油は継続使用可能な状態にあると判断します。
報告№104-6025 報告№104-6025 | 分析№104-00382 分析№104-00382 | 104-00382 | 結論メタルの摩耗が確認されました。年月以降、メタルの更新や手入れがなく、且つ、更油や新油の補充が無かったとすると、メタルの表面は、摩耗が進行し、鏡面状態になっていると考えられるため、開放点検が必要と判断します。計数汚染度が、NAS級と前年度濾過後のNAS級から約ヶ月間でランク上昇していました。粘度は良好と判断します。粘度はmm/sと非常に良好の範囲にありました。水分は良好と判断します。水分は.ppmと非常に良好の範囲にありました。全酸価は良好と判断します。全酸価はと非常に良好の範囲にありました。RBOTは良好と判断します。RBOTはminと非常に良好の範囲にありました。計数汚染度は、非常に良好の範囲にあるものの、前年度に比較してランク上昇していました。計数汚染度は、NAS級と、前年度濾過後のNAS級に比較して、約ヶ月間でランク上昇しました。重量汚染度は.mg/mlと非常に良好の範囲にありました。重量汚染度は.mg/mlと非常に良好の範囲にありました。機器の潤滑状態メタルの摩耗が確認されました。年月以降、メタルの更新や手入れがなく、且つ、更油や新油の補充が無かったとすると、メタルの表面は、摩耗が進行し、鏡面状態になっていると考えられるため、開放点検が必要と判断します。尚、フェログラフィーの結果からフレッティングの発生が確認されました。フレッティングの発生がメタル摩耗の直接原因と思われませんが、フレッティングで発生した摩耗粒子がメタルに埋没し起動時に始動トルクを増大させたり、或いは、停止時に面圧が上昇したりして間接的にメタルの摩耗増大に関与していると思われます。油中の金属粒子濃度を分析するSOAP及びD-SOAPの結果、軸受メタルの摩耗により発生したと考えられる錫がSOAPでppm、D－SOAPがppm検出されていました。但し、本軸受油は、毎年濾過を実施しており、メタルの摩耗量を検討する場合は濃度補正を行う必要があります。錫濃度を補正した結果を別表に示します。この結果から、年月以降更油を実施していなければ、ppmになっていたと考えられることが出来ます。この補正後の錫濃度と油量リットルから摩耗量を下式により計算しました。 ・式 .cmとなります。従いまして、下図のような体積をもつ金属片が摩耗した計算となります。この体積.cmを軸受メタルの摩耗面積で割りますと平均的な摩耗深さとなります。この摩耗面積は当社の経験によれば、スラストメタル面積の約分の程度となることが確認されており、軸受の支持面積cmからスラストメタル面積とパッド枚数枚から計算すると.cmとなります。摩耗体積.cmと.cmから平均的な摩耗深さを求めると.μmとなります。スラストメタルの表面粗さをRmaxμmと仮定すると下図摩耗深さと錫濃度との関係に示すように、既にスラストメタル表面は摩耗が進行し鏡面状態になっていると考えられるため、メタルの開放点検が必要となります。但し、今回の分析結果は、年月以降、メタルの更新や手入れがなく、且つ、更油や新油の補充がなかったことを前提にしておりますので、この前提が一致していない場合は、再計算を行う必要があります。一致していない場合は、ご連絡頂けますよう、お願い申し上げます。フェログラフィーの結果、メタルから発生した摩耗粒子の他に、フレッティングにより発生した摩耗粒子が多く観られました。このことから、スラストランナー部や静止板支持部でフレッティングが発生していると考えられます。フレッティングの発生がメタル摩耗の直接原因と思われませんが、フレッティングで発生した摩耗粒子がメタルに埋没し起動時に始動トルクを増大させたり、或いは、停止時に面圧が上昇したりして間接的にメタルの摩耗増大に関与していると思われます。
報告№104-0378 報告№105-0151 | 分析№104-02669 分析№105-00980 | 105-00980 | 分析の結果、異物の噛み込みによる摩耗発生が確認されました。また、微小領域においては金属接触も発生しています。現在のところ、軸受は継続使用可能な状態にあると判断できますが、今後、更に摩耗が進行することが懸念されるため、ヶ月以内に再度分析を実施し、汚染状況及び摩耗の進行状況を確認されることを推奨します。これらのことは、前回に比較して、計数汚染度はランク上昇したことD-SOAPの結果、前回に比較して鉄濃度が.からに上昇したこと異常摩耗の早期発見パラメータであるフェログラフィーのIs値が.と良好の範囲にあるものの、摩耗粒子形態観察の結果、摩擦熱が高い場合に発生する球状粒子、黒錆が観察されたこと以上のことから判断しました。尚、を示す粘度、水分、全酸価、IR、RBOTの結果、全てのデータが良好であることから、この油は継続使用可能と判断します。
報告№108-0411 報告№110-00638 | 分析№108-02744 分析№110-002892 | 110-002892 | は、油の粘度変化率、油中のスラッジの発生量などを判断パラメータに、粘度、全酸価、IR、RBOTで評価します。分析の結果、油の粘性を示す粘度は、新油値の.mm/sに比較して粘度変化率が-％のmm/sとほぼ変化はなく、また油中のスラッジの発生量を示す全酸価は、新油値の.mgKOH/gに対して.mgKOH/gでほぼ変化が見られず劣化は確認されていない。さらにはIRの結果でも油が劣化した場合に発生するカルボン酸の発生も確認されず、酸化防止剤の残存量を示すRBOTは、限界値minに比較して、十分に残量があるminであった以上のように、の健全性を示す各パラメータは全て良好であり、潤滑油の劣化は確認されませんでした。なお、使用油の使用期間または使用時間が不明であったため、ご要求の油の余寿命に関する検討は行えませんでした。可能であれば、これらの情報をご提供下さい。汚染度油中の水分を計測した結果、水分はppmと新油と同等であり、継続使用可能な状態にあることが確認されました。潤滑油は継続使用可能な状態にあると判断します。
報告№106-0209 報告№106-6055 | 分析№106-01157 分析№106-01186 | 106-01186 | 年月日にTS－の投与を実施した。その後、現在まで継続して濾過を実施している。精点Bを実施し、現在の汚染状況を確認する。精点Bを実施した結果、計数汚染度が前回のNAS級から今回NAS級にランク改善されました。このことから、濾過の効果があったことが確認されました。尚、前回と同様にフェログラフィーの摩耗粒子形態観察で油のスラッジであるスラッジが観察されたものの、計数汚染度は改善されており、スラッジは減少していることが確認できたことから、濾過を終了してもよい状態になったと判断します。
報告№104-0347 | 分析№104-02831 | 104-02831 | トライボ診断により、機器軸受の潤滑状態、潤滑油の劣化状態を診断することを目的としました。分析の結果、摩耗は安定しており、継続使用可能と判断します。このことは、以下の点から判断しました。計数汚染度がNAS級と前回のNAS級に比較してランク減少したこと。D-SOAPの結果、軸受メタルの摩耗により発生する錫が検出されなかったこと。異常摩耗の早期発見パラメータであるフェログラフィーのIs値がの乗と良好の範囲にあること。尚、計数汚染度が上昇した原因は、光学顕微鏡写真に示すように外部から混入した繊維状異物や砂等が観察されたことから、これらの外部から混入した異物によるものと考えられました。を示す全酸価、IRの各データが良好であることから、この油は継続使用可能と判断します。
報告№109-09136 報告№111-00593 | 分析№109-001160 分析№111-002746 | 111-002746 | 対象設備は継続使用可能な状態にあると判断します。但し、SOAP-T法により油中金属分析を実施した結果、カルシウム濃度が若干高く、また潤滑油は水分も若干高いことから、今後摩耗の進行が懸念されました。そのため、以下の対策を推奨します。更油或いは部分更油による水分濃度の調整水分の影響により金属表面で腐食摩耗が発生し、発生した鉄錆等の粒子が潤滑部に噛み込み摩耗が進行することがありますので、更油或いは部分更油などにより相対的に水分濃度を低くするなどの方法を推奨します。次回点検でオイルリングの点検燃焼ガス中の硫黄分と添加剤が反応して生成したカルシウム化合物が若干高い濃度を示していました。これは、オイルリングの摩耗により燃焼ガスのシール性が低下したためと推定されることから、次回点検ではオイルリングの摩耗状態の点検を推奨します。定期的な分析切削摩耗や凝着摩耗の進行が懸念されるため、今後は定期的に分析を実施し、摩耗の進行状況を確認することを推奨します。フェログラフィー異常摩耗の早期発見パラメータとして摩耗粒子を定量化して評価するフェログラフィーのIs値は、潤滑状態が厳しいの乗でした。摩耗粒子の形態で比較的多く観察された粒子は、潤滑状態が正常な場合に発生する摩耗粒子異物の噛み込みにより発生する切削粒子金属潤滑部が局部的に油膜切れを起して発生するシビア粒子でした。これらの摩耗粒子が観察された場合、潤滑部で発生している摩耗形態は、正常なマイルド摩耗異物による切削摩耗潤滑状態がやや厳しい凝着摩耗であることが分かります。切削摩耗は、他の摩耗形態に比較して摩耗進行速度が速く注意が必要で、定期的なトライボ診断による状態監視が必要と考えます。切削摩耗の原因となる混入異物が残留している場合、この異物により切削摩耗が継続して発生する可能性があります。Iカップリング発光分光分析供試の潤滑油を分析した結果、検出された金属元素は、SOAP-Tの結果表に示すように、鉄、鉛、銅、ニッケル、錫、リン、亜鉛、カルシウム、バリウム、アルミニウム、ナトリウムでした。検出されたこれらの金属元素から発生箇所を推定すると鉄、鉛、銅、ニッケル、錫・軸受等リン、亜鉛、カルシウム・オイル添加剤バリウム、アルミニウム、ナトリウム・外部混入異物であると思われます。このうち、機械部品が摩耗したと思われる元素はのグループです。鉛および銅を使用した箇所の摩耗・溶出SOAP-Tで鉛がppm、銅が検出されました。鉛および銅の影響については、別紙鉛および銅を使用した箇所の摩耗・溶出を御覧ください。カルシウムなどの析出SOAP-Tでカルシウムがppm検出されました。この影響については、別紙カルシウムなどの析出を御覧ください。計数汚染度計数汚染度はNAS級と汚染されていました。フィルタ表面の異物観察で金属片、鉄錆、砂等が観察されたことから、汚染度が高い要因は、摩耗、エンジンオイルの反応生成物、そして外部混入異物の影響と思われます。粒度分布粒度分布は.～.μmの範囲にあり、.μmにピークが確認されました。μm以下の粒子が多いことから、燃焼して発生したすす等であることが分かります。水分はppmと当社推奨の管理限界値を超えていました。今後、水分の影響でエンジン内部に錆が発生し、その影響で摩耗が発生する懸念があります。
報告№108-0204 報告№108-7507 | 分析№108-01503 分析№108-01615 | 108-01615 | 精点Aを実施した結果、サーボシリンダ内壁やポンプ内部の摩耗が発生していることが確認されました。今後、バルブ類の動作障害やストレーナおよびフィルタの目詰まりが発生する場合がありますので、濾過を実施されることを推奨します。これらのことは、計数汚染度がNAS級と管理限界値を超えていたこと異常摩耗の早期発見パラメータであるフェログラフィーのIs値がの乗と高く、摩耗粒子の形態観察の結果、金属接触が厳しい場合に発生するシビア粒子がやや多く観察されたことD－SOAPの結果、鉄が検出されたこと以上のことから判断しました。
報告№104-0190 報告№104-6064 | 分析№104-01395 分析№104-01488 | 104-01488 | 油取替後に初期試験を実施した結果、計数汚染度がNAS級とやや高い値でした。摩耗粒子形態観察の結果で外部から混入した鉄錆が観察されたことから、汚染度が高い要因は、外部からの混入異物の影響と考えられました。異物混入による影響は、異物が軸受摺動面に噛み込むことにより発生する切削摩耗で、この摩耗形態は、摩耗速度が大きいことが知られているため、計画通りヶ月後に再分析を行い摩耗速度を確認することを推奨します。これらのことは、計数汚染度がNAS級と初期値としては高いこと摩耗粒子形態観察の結果、外部から混入した鉄錆が観察されたこと以上のことから判断しました。
報告№109-09136 報告№112-00589 | 分析№109-001160 分析№112-002459 | 112-002459 | 分析の結果、潤滑油の劣化はなく、汚染度は良好な範囲にあることから、継続使用可能な状態にあると判断します。但し、異種油の混入、または油名が違う可能性がありますので、以下の対策を推奨します。減速機分析の結果、減速機は継続使用可能な状態にあると判断します。但し、凝着摩耗や疲労摩耗が発生しており、今後も摩耗の進行を傾向監視するため、以下の対策を推奨します。定期的な分析定期的に分析を実施することにより、データの変化から異常の兆候を早期に発見することが可能となります。また、今回は対象設備の初回分析であるため、あと最低でも回分析を実施し、分析データの変化から今後の分析周期を検討することを推奨します。今後、凝着摩耗や疲労摩耗の進行が懸念されるため、出来るだけ早めに回目の分析を実施することを推奨します。油名の再確認分析データから新油と一致しないデータが確認されたことから、油名が違っている可能性があります。油は設備の条件にあった適正な性能のものを使用することが重要であるため、油名を再確認することを推奨します。はフェログラフィーおよびSOAP-Tの結果から総合的に判断した結果、継続使用は可能ですが、機器の機能を保持するためにも傾向管理が有用と考えます。フェログラフィー【定量分析：Is値】Is値は異常摩耗の早期発見パラメータのつで、摩耗粒子を定量化するために用います。今回のIs値はの乗と低い値でした。フェログラフィー【定性分析：摩耗粒子および摩耗形態観察】分析結果から比較的多く観察された摩耗粒子は、以下の通りでした。シビア粒子・潤滑状態がやや厳しい凝着摩耗により発生。金属潤滑部が局部的に油膜切れを起していると考えられます。疲労摩耗粒子・繰返し応力を受けて発生。観察された摩耗粒子の中でもシビア粒子は、注意が必要です。シビア粒子は、凝着摩耗に分類されます。これらの摩耗粒子は、軌道面で凝着、破断を繰り返し、この過程で生じる移着粒子が成長して摩耗粒子となります。そのため、軌道面では局部的に油膜切れが発生していることを示しています。この状態が継続した場合、摩耗粒子のサイズは徐々に大型化していき、軸受の損傷に至る場合がありますので、傾向監視が必要です。Iカップリング発光分光分析【SOAP-T】検出された金属元素から発生箇所を推定すると、以下の通りでした。鉄、鉛、ニッケル・ギヤ、軸受等リン、モリブデン・添加剤カルシウム、アルミニウム、ナトリウム・外部混入異物バックラッシご提供いただいた減速機に関する情報からハスバ歯車の組み合わせの段減速機構であり、この歯車の構成から接触点箇所のバックラッシを求めました。尚、油量が不明でしたので、Lと仮定しました。ギヤのバックラッシの増加量を求めた結果、接触点箇所でバックラッシの増加量は、.μmと推定されます。バックラッシ増加分の上限値は、メーカにより差異はあるものの、当社の推奨するバックラッシは、一般に推奨されるμmを管理目安にしています。この値に比較して十分に小さい値です。は良好と判断します。計数汚染度計数汚染度は、NAS級と当社推奨の管理限界値NAS級以下であり、良好と判断します。重量汚染度は、.mg/mlでした。光学顕微鏡写真重量汚染度で濾過したフィルタ表面上の夾雑物を光学顕微鏡で観察した結果、金属片、鉄錆、砂等が観察されました。粘度は当社推奨の管理限界値を超えていました。粘度粘度は、.mm/sと新油値mm/sに比較して、粘度変化率は+％で、当社推奨の管理限界値である±％を超えていました。IRチャートの結果、新油と使用油のスペクトルパターンはほぼ一致していることから、粘度グレードが違う可能性が考えられます。水分は、ppmと当社推奨の管理限界値の以下であり、良好と判断します。酸価は、.mgKOH/gと新油値.mgKOH/g以上であるものの、IRの結果で油劣化の兆候を示すカルボン酸の吸収が確認されていないことから、良好と判断します。IRIRチャートの結果、新油と使用油のスペクトルパターンはほぼ一致し、また、油劣化の兆候を示すカルボン酸の吸収が確認されていないことから、良好と判断します。
報告№107-4545 報告№109-09584 | 分析№107-02185 分析№109-003608 | 109-003608 | 前回に比較しての各データに変化はなく、良好でした。潤滑油は継続使用可能な状態にあると判断します。は良好と判断します。粘度粘度は.mm/sと新油値.mm/sに比較して、粘度変化率は-.％で、当社推奨の管理限界値である±％以内にあり、良好と判断します。粘度粘度はmm/sでした。粘度指数粘度指数はでした。水分はppmと当社推奨の管理限界値の以下であり、良好と判断します。全酸価全酸価はmgKOH/gと新油値mgKOH/g以内にあり、良好と判断します。
報告№109-09136 報告№113-00261 | 分析№109-001160 分析№113-000994 | 113-000994 | 分析の結果、、汚染度は共に良好な状態にあることから、継続使用可能な状態にあると判断します。軸受は継続使用可能な状態にあると判断します。但し、摩耗粒子の形態観察で疲労摩耗粒子が比較的多く観察されたことから、に示す対策を推奨します。定期的な分析今後懸念される凝着摩耗および疲労摩耗の進行を監視するため、定期的に分析を実施することを推奨します。最適な採油方法本試料油は、機器停止中に廃油口から採油されているため、分析データが高濃度に出ていると推定されます。正確なデータによる診断を行うためにも、今後の採油は、極力運転中もしくは停止直後の油槽中層部から実施されることを推奨します。はフェログラフィーおよびSOAP-Tの結果から総合的に判断した結果、継続使用は可能ですが、今後の機器の機能を確認するためにも傾向管理が有用と考えます。フェログラフィー【定量分析：Is値】Is値は異常摩耗の早期発見パラメータのつで、摩耗程度を定量化するために用います。Is値はの乗とやや高い値でした。フェログラフィー【定性分析：摩耗粒子および摩耗形態観察】分析結果から観察された代表的な粒子は、以下の通りでした。疲労摩耗粒子・繰返し応力を受けて発生。黒錆・潤滑状態がやや厳しい凝着摩耗により発生。金属接触が厳しく、且つ、高い摩擦熱が発生していると考えられます。砂、樹脂等・外部から混入したと考えられます。観察された摩耗粒子の中でも黒錆は、将来的な摩耗の進行に繋がる可能性を示唆しているため、傾向監視が必要と思われます。黒錆は、凝着摩耗に分類されます。これらの摩耗粒子は、軌道面で凝着、破断を繰り返し、この過程で生じる移着粒子が成長して摩耗粒子となります。そのため、軌道面では局部的に油膜切れが発生していることを示しています。この状態が継続した場合、摩耗粒子のサイズは徐々に大型化していき、最終的には軸受の損傷に至る場合があります。Iカップリング発光分光分析【SOAP-T】検出された金属元素から発生箇所を推定すると、以下の通りでした。検出された金属元素 分類 鉄、錫、亜鉛 軸受等 リン、モリブデン 添加剤 カルシウム、アルミニウム、ケイ素、ナトリウム 外部混入異物 計数汚染度は、NAS級と当社推奨の管理限界値以下であり、良好でした。粘度、水分、全酸価、IRの各データは、良好でした。
報告№108-0179 報告№108-0179 | 分析№108-01309 分析№108-01309 | 108-01309 | 分析の結果、摩耗の安定が確認され、潤滑油も継続使用可能と判断します。これらのことは、前回に比較して、計数汚染度はランク減少したことSOAP／D-SOAPの鉄濃度に変化はなく、SOAPの錫濃度が増加したものの、微量であること異常摩耗の早期発見パラメータであるフェログラフィーのIs値がのマイナス乗と良好の範囲にあること以上のことから判断しました。は良好と判断します。計数汚染度は良好と判断します。計数汚染度はNAS級と当社推奨の管理限界値のNAS級以内であり、良好と判断します。重量汚染度は良好と判断します。重量汚染度は.mg/mlと当社推奨の管理限界値のmg/ml以内であり、良好と判断します。機器の潤滑状態SOAPの結果、メタルの主成分である錫が微量検出されました。SOAPの結果、銅および錫が検出されました。SOAPの結果、摩耗により発生する銅および錫、油の添加剤成分であるリンが検出されました。D－SOAPの結果は良好です。D－SOAPの結果、摩耗により発生する鉄および錫が検出されていないことから、良好と判断します。フェログラフィーの結果は良好です。異常摩耗の早期発見パラメータであるフェログラフィーのIs値がのマイナス乗と良好の範囲にあることから、潤滑状態は正常と判断します。
報告№108-5071 報告№111-00708 | 分析№108-02721 分析№111-003575 | 111-003575 | 粘度および消泡性能の低下が確認されました。今後は障害予防を目的に以下の対策を推奨します。更油、或いは、部分更油粘度が低下していたことから、今後適正な粘度範囲で使用していない場合、ギヤ歯面やベアリング軌道面で油膜切れが発生し、摩耗が進行することが懸念されるため、更油、或いは、部分更油を推奨します。追加分析消泡性能が低下した場合、ギヤ歯面での油膜形成に影響が出て摩耗が進展することがありますので、フェログラフィーおよびSOAP-Tを追加して摩耗により発生する油中金属濃度や潤滑状態を確認することを推奨します。粘度粘度はmm/sと新油値mm/sに比較して、粘度変化率は-％で、当社推奨の管理限界値である±％以内にあるものの、低下していました。今後、適正な粘度範囲で使用していない場合、ギヤ歯面やベアリング軌道面で油膜切れが発生し、摩耗が進行することが懸念されます。泡立ち試験泡立ち試験の結果は、-と新油値が-であるのに比較して高い値となっていたことから、消泡性能が低下していることが分かりました。今後の使用状況によっては油の酸化劣化が進行したり、ギヤ歯面およびベアリング軌道面で油膜切れが発生したりする場合があるため、消泡剤の添加による消泡性能の改善など何らかの対応が必要になると思われます。分析結果粘度および消泡性能が低下していることが確認されました。粘度粘度はmm/sと新油値mm/sに比較して、粘度変化率は-％で、当社推奨の管理限界値である±％以内にあるものの、低下していました。泡立ち試験泡立ち試験は-と新油に比較して高い値でした。水分は.ppmと当社推奨の管理限界値の以下であり、良好と判断します。全酸価全酸価はmgKOH/gと新油値mgKOH/g以下であり、良好と判断します。
報告№109-09136 報告№110-00741 | 分析№109-001160 分析№110-003516 | 110-003516 | 潤滑油および軸受は継続使用可能な状態にあるものの、僅かですが、錫濃度の増加が確認されており、軸受摩耗の進行が確認されました。今後も定期的に分析を実施し、摩耗の進行状況を確認することを推奨します。なお、今後軸受メタルの摩耗が進行した場合、摩耗程度を評価する必要がありますので、次回分析時には、メタルサイズ、回転数、直近のメタル交換からの運転時間をお知らせください。
報告№107-4545 報告№109-09146 | 分析№107-02185 分析№109-001229 | 109-001229 | トライボ診断の結果、全てのデータが良好であることから、この油は継続使用可能と判断します。は良好と判断します。粘度は良好。粘度は.mm/sと新油値mm/sに比較して、粘度変化率は-.％で、当社推奨の管理限界値である±％以内にあり、良好と判断します。粘度はmm/sとなっています。粘度はmm/sとなっています。粘度指数はとなっています。粘度指数はとなっています。水分は良好。水分は.ppmと当社推奨の管理限界値の以下であり、良好と判断します。全酸価は良好。全酸価は.mgKOH/gと新油値.mgKOH/gに比較して高いものの、IRの結果で油劣化の兆候を示すカルボン酸の吸収が確認されていないことから、良好と判断します。
報告№109-09136 報告№112-00597 | 分析№109-001160 分析№112-002515 | 112-002515 | 分析の結果、本試料および汚染状態は全て良好な範囲にあり、継続使用可能な状態にあると判断します。粘度、酸価、有機物・有機化合物、酸化安定度の各データは良好でした。尚、別紙酸化安定度の減少傾向から油の余寿命を求めた結果、今回の採油日からの使用可能期間は約年ヶ月であることが分かります。水分濃度は、継続使用可能な範囲にありました。
報告№105-0052 報告№105-0052 | 分析№105-00387 分析№105-00387 | 105-00387 | 分析の結果、計数汚染度がNAS級とやや高い値でした。摩耗粒子形態観察及び光学顕微鏡写真の結果、外部から混入した鉄錆・砂が多く観察されたことから、汚染が高い要因は、外部から混入したと思われる異物の影響と考えられます。今後、これらの異物がサーボシリンダ内壁に噛み込み摩耗が進行することが懸念されるため、～ヶ月後に再度分析を実施し、汚染状況及び摩耗の進行状況を確認されることを推奨します。は良好と判断します。粘度は良好と判断します。粘度はmm/sと新油値mm/sに比較して、粘度変化率は-％で、当社推奨の管理限界値である±％以内にあり、良好と判断します。水分は良好と判断します。水分はppmと当社推奨の管理限界値の以下であり、良好と判断します。全酸価は良好と判断します。全酸価は.mgKOH/gと新油値に比較して高い値でした。これは、年月に当社製清浄分散剤TS－を投与したためであり、異常ではありません。IRの結果、良好と判断します。IRの結果、油劣化の兆候を示すカルボン酸の吸収が確認されていないことから、良好と判断します。RBOTの結果、良好と判断します。RBOTはminと当社推奨の管理限界値のmin以上であり、良好と判断します。計数汚染度がNAS級とやや高い値でした。計数汚染度はやや高い値でした。計数汚染度はNAS級と当社推奨の管理限界値のNAS級以内にあるものの、やや高い値でした。重量汚染度は良好と判断します。重量汚染度は.mg/mlと当社推奨の管理限界値のmg/ml以内であり、良好と判断します。機器の潤滑状態摩耗粒子形態観察及び光学顕微鏡写真の結果、外部から混入した鉄錆・砂が多く観察されたことから、汚染が高い要因は、外部から混入したと思われる異物の影響と考えられます。今後、これらの異物がサーボシリンダ内壁に噛み込み摩耗が進行することが懸念されるため、～ヶ月後に再度分析を実施し、汚染状況及び摩耗の進行状況を確認されることを推奨します。SOAPの結果は良好です。SOAPの結果、油の添加剤成分であるリンがppm検出されました。D－SOAPの結果は良好です。D－SOAPの結果、外部から混入したと思われるナトリウムがされました。フェログラフィーの結果、外部から混入したと思われる鉄錆・砂が観察されました。異常摩耗の早期発見パラメータであるフェログラフィーのIs値がと良好の範囲にあるものの、摩耗粒子形態観察の結果、外部から混入したと思われる鉄錆・砂が観察されました。
報告№109-09136 報告№112-00466 | 分析№109-001160 分析№112-001958 | 112-001958 | 潤滑油および対象設備は継続使用可能な状態にあると判断します。但し、今後も摩耗の進行を傾向監視するため、以下の対策を推奨します。定期的な分析今後懸念される切削摩耗や凝着摩耗の進行を監視するため、定期的に分析を実施することを推奨します。はフェログラフィーおよびSOAP／D-SOAPの結果から総合的に判断した結果、やや厳しい状態にあると考えられます。フェログラフィー【定量分析：Is値】Is値は異常摩耗の早期発見パラメータのつで、摩耗粒子を定量化するために用います。前回に比較してIs値はの乗から変化はないものの、やや高い値でした。フェログラフィー【定性分析：摩耗粒子および摩耗形態観察】分析結果から比較的多く観察された粒子は、以下の通りでした。正常な摩耗粒子・潤滑状態が正常なマイルド摩耗により発生。切削粒子・異物や金属表面の微小突起による切削摩耗により発生。シビア粒子・潤滑状態がやや厳しい凝着摩耗により発生。金属潤滑部が局部的に油膜切れを起していると考えられます。黒錆・潤滑状態がやや厳しい凝着摩耗により発生。金属接触が厳しく、且つ、高い摩擦熱が発生していると考えられます。観察された摩耗粒子の中でも切削粒子は、注意が必要です。切削摩耗は、他の摩耗形態に比較して摩耗進行速度が速く注意が必要で、定期的なトライボ診断による状態監視が必要と考えます。切削摩耗の原因となる混入異物が残留している場合、この異物により切削摩耗が継続して発生する可能性があります。Iカップリング発光分光分析【SOAP／D-SOAP】検出された金属元素から発生箇所を推定すると、以下の通りでした。鉄、銅、錫・エンジン部品リン、亜鉛、カルシウム、マグネシウム、ホウ素・添加剤アルミニウム、ナトリウム・外部混入異物クランクメタルの摩耗SOAPの結果、前回に比較して銅がppmからppmに増加したことから、クランクメタルの摩耗が発生していると推定されます。ディーゼルエンジンのクランクメタルは積層構造になっており、クランクメタルの最表面はホワイトメタル層が存在し、その下にニッケル層、さらにその下には銅と鉛の合金であるケルメット層が存在します。ディーゼルエンジンのメタルは、設計上、油膜が正常に形成される流体潤滑が基本であることから、通常の使用においては摩耗しにくいと思われますが、メタルの潤滑部に流体潤滑になりにくい部分が発生するとメタル表面の軟質金属部が摩耗しメタル部のすぐ下のニッケル部まで摩耗し始め、ホワイトメタル層の主成分である錫や鉛、そしてメタルの第二層のニッケルやバックメタルの銅が検出されます。今後、摩耗が進行した場合、軸受が焼付を起こす可能性があるため、注意が必要です。その他の銅を使用した箇所の溶出・摩耗その他の潤滑油系統内で銅を使用している箇所は、潤滑油冷却器の配管などが考えられます。この箇所で溶出・摩耗が発生する場合は以下のことが考えられます。潤滑油冷却器の配管で摩耗していた場合、配管取付け部に緩みが生じて配管が振動し、継手部が外れたり、亀裂が生じて冷却水の混入にいたる場合があります。亜鉛系添加剤の影響により、潤滑油冷却器の配管で溶出していた場合、ピンホールが発生して冷却水の混入に至る場合があります。今後、油劣化の進行や水分濃度が上昇することに注意が必要です。計数汚染度計数汚染度は前回に比較してNAS級からNAS級とランク上昇し、汚染されていました。フィルタ表面の異物観察で金属片、鉄錆、砂等が観察されたことから、汚染度が高い要因は、摩耗と外部混入異物の影響と思われます。粒度分布粒度分布は.～μmの範囲にあり、.μmにピークが確認されました。μm以下の粒子が多いことから、燃焼して発生したすす等であることが分かります。粘度、水分、酸価、塩基価、IRの各データは良好でした。
報告№109-09136 報告№111-00619 | 分析№109-001160 分析№111-002932 | 111-002932 | 潤滑油は継続使用可能な状態にあると判断します。粘度、酸価、有機物・有機化合物、酸化安定度の各データは良好でした。尚、別紙酸化安定度の減少傾向から油の余寿命を求めた結果、本試料は直近の更油から起算して稼働日数が年月まで使用可能であることが分かります。水分は良好でした。
報告№109-09136 報告№113-00216 | 分析№109-001160 分析№113-000836 | 113-000836 | グリースグリースの酸化劣化はありませんでした。ギヤギヤは継続使用可能な状態にあると判断します。但し、摩耗粒子の形態観察で黒錆が観察されたことから、潤滑状態が厳しいと推定されるため、今後の摩耗進行の有無を確認するためにも傾向監視を継続することが有効です。定期的な分析今後懸念される疲労摩耗、凝着摩耗の進行を監視するため、定期的に分析を実施することを推奨します。詳細は、を参照下さい。はフェログラフィーおよびSOAP／D-SOAPの結果から総合的に判断した結果、継続使用は可能ですが、今後の機器の機能を確認するためにも傾向管理が有用と考えます。フェログラフィー【定性分析：摩耗粒子および摩耗形態観察】分析結果から観察された代表的な粒子は、以下の通りでした。疲労摩耗粒子・繰返し応力を受けて発生。黒錆・潤滑状態がやや厳しい凝着摩耗により発生。金属接触が厳しく、且つ、高い摩擦熱が発生していると考えられます。観察された摩耗粒子の中でも黒錆は、将来的な摩耗の進行に繋がる可能性を示唆しているため、傾向監視が必要と思われます。黒錆は、凝着摩耗に分類されます。この摩耗粒子は、ギヤ歯面で凝着、破断を繰り返し、この過程で生じる移着粒子が成長して摩耗粒子となります。そのため、ギヤ歯面では局部的に油膜切れが発生していることを示しています。この状態が継続した場合、摩耗粒子のサイズは徐々に大型化していき、設備の損傷に至る場合がありますので、傾向監視が必要です。Iカップリング発光分光分析【SOAP／D-SOAP】検出された金属元素から発生箇所を推定すると、以下の通りでした。鉄、鉛、銅、錫・ギヤ歯面リン、亜鉛、カルシウム、バリウム、アルミニウム、ナトリウム・添加剤、増ちょう剤、外部混入異物グリースの物理的性状全酸価、IRの各データは良好でした。尚、ちょう度、滴点は試料量が少なかったため測定できませんでした。
報告№109-09136 報告№111-00504 | 分析№109-001160 分析№111-002325 | 111-002325 | 潤滑油および減速機は継続使用可能な状態にあると判断します。バックラッシによる評価トライボ診断では、バックラッシの増加量を分析結果から計算できますので、構造が確認できる図面、ギヤの形式、歯形、モジュール、歯数、歯幅、油入替後の稼働時間ならびに分解点検後の稼働時間をお知らせ下さい。計算結果をご報告いたします。新油との比較による評価を示す粘度、酸価のデータは新油データを基準として評価しています。今回は油名が不明であったため判断できませんでしたが、今後評価する場合は、充填用に新油を同時に分析することをご検討下さい。フェログラフィー異常摩耗の早期発見パラメータとして摩耗粒子を定量化して評価するフェログラフィーのIs値は、潤滑状態が正常なの乗でした。Iカップリング発光分光分析供試の潤滑油を分析した結果、検出された金属元素は、SOAP-Tの結果表に示すように、鉄、銅、リン、亜鉛、カルシウム、バリウム、ケイ素、ナトリウム、ホウ素、モリブデンでした。検出されたこれらの金属元素から発生箇所を推定すると鉄、銅、亜鉛・ギヤ・軸受等リン・オイル添加剤カルシウム、バリウム、ケイ素、ナトリウム、ホウ素、モリブデン・外部混入異物であると思われます。このうち、機械部品が摩耗したと思われる元素はのグループです。計数汚染度は良好でした。水分、IRは良好でした。尚、粘度、酸価は、油名が不明であったため、新油データとの比較ができず評価できませんでした。
報告№108-0411 報告№110-00186 | 分析№108-02745 分析№110-000728 | 110-000728 | ・摩耗状態摩耗状態は、潤滑油中に含まれる金属成分とその濃度を調査し、調査の結果から評価します。金属元素と濃度の分析は、試料油を以上の高温で発光させ、その光を分光器で分光し、分光によって得られた光の強度と金属固有の波長とから元素を特定するIカップリング発光分光分析法を用います。今回の試料はギヤ油でしたが、検出された金属は、SOAPの結果表に示すように、鉄、鉛、銅、アンチモン、リン、亜鉛、カルシウム、ケイ素、ナトリウムでした。これら検出された金属元素から発生箇所を推定すると、鉄、鉛、銅、アンチモン・ギヤ歯面、軸受等リン、亜鉛・オイル添加剤カルシウム、ケイ素、ナトリウム・外部混入異物であると思われます。このうち、機械部品が摩耗したと思われる元素はのグループです。検出された金属の粒子は、潤滑状態が正常な場合に発生するマイルド摩耗粒子、異物の噛み込みなどで発生する切削粒子であったことから、潤滑部では、異物による切削摩耗が発生していることが分かりました。この摩耗状態は、異常摩耗の早期発見パラメータであるフェログラフィーのIs値であらわされますが、Is値がの乗と高い範囲にあることから、潤滑状態は厳しい状態にあると思われます。摩耗形態の中でも切削摩耗は、異物が混入していない状態に比較して摩耗進行速度が速く注意が必要で、定期的なトライボ診断による状態監視が必要と考えます。切削摩耗がギヤ歯面で発生した場合も注意が必要ですが、減速機では転がり軸受が使用されていることが多く、この転がり軸受でも切削摩耗が発生することが想定されます。転がり軸受で切削摩耗が発生した場合、切削摩耗により生じた軌道面の損傷が起点となって、転がり軸受の寿命となるフレーキングに進展し寿命が分の程度に低下することも知られています。切削摩耗発生の原因となる摩耗粒子や砂等の混入異物が残留している場合、この異物により切削摩耗が継続して発生する可能性があります。このように、潤滑状態に影響のある因子が残っていると思われます。・鉛および銅を使用した箇所の溶出・摩耗鉛および銅を使用した部分の溶出・摩耗が発生しています。亜鉛系添加剤を使用している潤滑油で鉛および銅が検出される場合、潤滑系統内でこれらの金属が亜鉛系添加剤の影響により溶出することが知られています。今回の検出は、この溶出と、摺動面の摩耗との双方によるものと考えられます。今後、別紙鉱油の酸化に対する金属触媒の影響に示すように濃度の増加に伴い酸化速度が速まる可能性があります。・汚染度計数汚染度は良好でした。・水分は良好でした。粘度、全酸価、IRは、当社に新油データがないため評価することができませんでした。ギヤおよび軸受は継続使用可能な状態にあるものの、以下の対策が必要です。今後、切削摩耗等の進行を監視するため、定期的に分析を実施し、摩耗の進行状況を確認することを推奨します。を示す粘度、全酸価、IRのデータは新油データを基準として評価しています。今回は、油名が不明であり正確に評価できなかったため、今後は現在充填用に使用している新油を分析し、そのデータを基準に管理されることを推奨します。尚、トライボ診断では、バックラッシの増加量を分析結果から計算できますので、構造が確認できる図面、歯形、歯幅をお知らせ下さい。計算結果をご報告いたします。油の劣化状況をより精密に判定するには新油との比較が必要です。今後、油劣化の予測を行う場合、新油データが必要ですので、現在使用している貴排水機場保有の新油をご提供下さい。粘度粘度は.mm/sでした。粘度は現在使用している貴排水機場保有の新油分析結果を基準に管理する方法が望ましく、次回分析までに新油をご提供下さい。水分はppmと当社推奨の管理限界値の以下であり、良好と判断します。全酸価全酸価は.mgKOH/gでした。全酸価は、現在使用している貴排水機場保有の新油の分析結果を基準に管理する方法が望ましいため、新油をご提供下さい。IRIRの結果、油劣化の兆候を示すカルボン酸の吸収が確認されていないことから、良好と判断します。尚、IRは現在使用している貴排水機場保有の新油の分析結果を基準に管理する方法が望ましいため、新油をご提供下さい。計数汚染度は良好と判断します。計数汚染度計数汚染度はNAS級と当社推奨の管理限界値のNAS級以内であり、良好と判断します。重量汚染度はmg/mlでした。機器の潤滑状態摩耗粒子診断の結果、潤滑状態が正常な場合に発生するマイルド摩耗粒子、異物の噛み込みなどで発生する切削粒子が比較的多く観察されました。SOAPによる油中金属濃度SOAPによる油中金属濃度の結果、鉄、鉛、銅、油の添加剤成分と思われるリン、亜鉛、外部から混入したと思われるカルシウム、ケイ素が検出されました。SOAPによる油中金属濃度SSOAPによる油中金属濃度の結果、鉄、アンチモン、油の添加剤成分と思われるリン、亜鉛、外部から混入したと思われるカルシウム、ナトリウムが検出されました。摩耗粒子診断異常摩耗の早期発見パラメータであるIs値がの乗とやや高く、潤滑状態が正常な場合に発生するマイルド摩耗粒子、異物の噛み込みなどで発生する切削粒子が比較的多く観察されました。
報告№109-09136 報告№112-00572 | 分析№109-001160 分析№112-002362 | 112-002362 | 潤滑油および対象設備は継続使用可能な状態にあると判断します。最適な採油方法本試料油は、機器停止中にドレン弁から採油されているため、分析データが高濃度に出ていると推定されます。正確なデータによる診断を行うためにも、今後の採油は、極力運転中もしくは停止直後の油槽中層部から実施されることを推奨します。はフェログラフィーおよびSOAP／D-SOAPの結果から総合的に判断した結果、正常な状態にあると考えられます。フェログラフィー【定量分析：Is値】Is値は異常摩耗の早期発見パラメータのつで、摩耗粒子を定量化するために用います。Is値は前回に比較してのマイナス乗から変化はなく、低い値でした。フェログラフィー【定性分析：摩耗粒子および摩耗形態観察】分析結果から比較的多く観察された粒子は、以下の通りでした。正常な摩耗粒子・潤滑状態が正常なマイルド摩耗により発生。Iカップリング発光分光分析【SOAP／D-SOAP】検出された金属元素から発生箇所を推定すると、以下の通りでした。ナトリウム・外部混入異物計数汚染度は、前回に比較してNAS級から等級に変化はなく、重量汚染度は、.mg/mlから.mg/mlに増加したものの、当社推奨の管理限界値以下にあることから、共に良好でした。粘度、水分、全酸価、IR、RBOTの各データは、前回同様に良好でした。尚、別紙RBOTの減少傾向から油の余寿命を求めた結果、本試料は直近の更油から起算して稼働日数が年月まで使用可能であることが分かります。
報告№109-09136 報告№114-00190 | 分析№109-001160 分析№114-000593 | 114-000593 | 分析の結果、前回同様に、汚染状態は共に良好の範囲にあることから、潤滑油は継続使用可能な状態にあると判断します。尚、RBOTの値が前回に比較して増加していることから、潤滑油の余寿命を求めることは出来なかったものの、前回から今回までの間で酸化防止剤の減少はなかったものと思われます。更油日から今回までの期間が年ヶ月であることから、今後の運転状況に変化がなければ、少なくともこの期間は使用可能と推定されます。対象設備分析の結果、前回に比較してSOAP-T、フェログラフィーの各データに大きな変化はないことから、摩耗は安定しており、対象設備は継続使用可能な状態にあると判断します。
報告№108-0411 報告№110-00019 | 分析№108-02745 分析№110-000064 | 110-000064_修正 | 前回同様にSOAP／D－SOAPの鉄濃度に大きな変化はなく、異常摩耗の早期発見パラメータであるフェログラフィーのIs値がと良好でした。・汚染度計数汚染度はNAS級と当社推奨の管理限界値に到達していました。粒子分布を詳細に見るとμm以上の大型の粒子が多く、サンプル瓶底部には肉眼で確認できるサイズの粒子が確認されました。フィルタ表面の異物観察で鉄錆、砂等が観察されたことから、汚染度が高い要因は、外部混入異物の影響と思われます。・前回同様に粘度、水分、全酸価、IR、RBOTの各データは良好でした。潤滑油および対象設備は継続使用可能な状態にあるものの、以下の対策を推奨します。油中の汚染度が高く、汚染物が軸受摺動面に噛み込み摩耗が進行することが懸念されます。本設備には濾過機が設置されており、常時運転しているため、汚染状態が悪化した原因は、濾過機の性能が低下した可能性が考えられます。濾過材の使用状況などをご確認下さい。今後、濾過機により摩耗粒子が除去され、摩耗の変化が生じても検出されない可能性もあります。潤滑状態をより正確に把握するには、濾過機の入口と出口から採油を実施し、その差異から濾過効率を求め、それを根拠に摩耗の進行状況を確認されることを併せて推奨します。は良好と判断します。粘度は良好と判断します。粘度はmm/sと新油値mm/sに比較して、粘度変化率は-％で、当社推奨の管理限界値である±％以内にあり、良好と判断します。水分は良好と判断します。水分は.ppmと当社推奨の管理限界値の以下にあり、良好と判断します。全酸価は良好と判断します。全酸価は.mgKOH/gと新油値に比較して高い値であるものの、年月に当社製清浄分散剤TS－を投与した影響であり、異常ではありません。IRの結果、良好と判断します。IRの結果、油劣化の兆候を示すカルボン酸の吸収が確認されていないことから、良好と判断します。RBOTの結果、良好と判断します。RBOTはminと当社推奨の管理限界値のmin以上であり、良好と判断します。計数汚染度は当社推奨の管理限界値に到達していました。計数汚染度は当社推奨の管理限界値に到達していました。計数汚染度はNAS級と当社推奨の管理限界値のNAS級に到達していました。重量汚染度は良好と判断します。重量汚染度は.mg/mlと当社推奨の管理限界値のmg/ml以内にあり、良好と判断します。機器の潤滑状態異常な潤滑状態を示す摩耗粒子は確認されませんでした。SOAPの結果は良好です。SOAPの結果、ニッケルがppm、油の添加剤成分であるリンがppm、外部から混入したと思われるナトリウムがppm検出されました。D－SOAPの結果は良好です。D－SOAPの結果、鉄が、外部から混入したと思われるカルシウムが、ナトリウムが検出されました。フェログラフィーの結果は良好です。異常摩耗の早期発見パラメータであるフェログラフィーのIs値がと良好の範囲にありました。
報告№109-09136 報告№111-00689 | 分析№109-001160 分析№111-003506 | 111-003506 | 粘度および消泡性能の低下が確認されました。今後は障害予防を目的に以下の対策を推奨します。更油、或いは、部分更油粘度が低下していたことから、今後適正な粘度範囲で使用していない場合、ギヤ歯面やベアリング軌道面で油膜切れが発生し、摩耗が進行することが懸念されるため、更油、或いは、部分更油を推奨します。追加分析消泡性能が低下した場合、ギヤ歯面での油膜形成に影響が出て摩耗が進展することがありますので、フェログラフィーおよびSOAP-Tを追加して摩耗により発生する油中金属濃度や潤滑状態を確認することを推奨します。粘度粘度は.mm/sと新油値mm/sに比較して、粘度変化率は-％で、前回同様に当社推奨の管理限界値である±％を超えていました。今後、適正な粘度範囲で使用していない場合、ギヤ歯面やベアリング軌道面で油膜切れが発生し、摩耗が進行することが懸念されます。泡立ち試験泡立ち試験の結果は、-と新油値が-であるのに比較して高い値となっていたことから、消泡性能が低下していることが分かりました。今後の使用状況によっては油の酸化劣化が進行したり、ギヤ歯面およびベアリング軌道面で油膜切れが発生したりする場合があるため、消泡剤の添加による消泡性能の改善など何らかの対応が必要になると思われます。分析結果粘度および消泡性能が低下していることが確認されました。粘度粘度は.mm/sと新油値mm/sに比較して、粘度変化率は-％で、当社推奨の管理限界値である±％を超えていました。泡立ち試験泡立ち試験は-と新油に比較して高い値でした。水分は.ppmと当社推奨の管理限界値の以下であり、良好と判断します。全酸価全酸価はmgKOH/gと新油値mgKOH/g以下にあり、良好と判断します。
報告№109-09136 報告№113-00579 | 分析№109-001160 分析№113-002439 | 113-002439 | 異常摩耗の早期発見のパラメータであるIs値は、レベルとやや高い値でした。また、潤滑部の摩耗が認められたため、定期的に潤滑油分析を実施し、摩耗推移を監視することが有用と考えます。フェログラフィーで観察された代表的な粒子は、以下の通りです。正常な摩耗粒子・潤滑状態が正常なマイルド摩耗により発生。シビア粒子・潤滑状態がやや厳しい凝着摩耗により発生。極微小領域で油膜切れが発生したことを示します。黒錆・潤滑状態がやや厳しい凝着摩耗により発生。局部的な厳しい金属接触と高い摩擦熱が発生していたことを示します。シビア粒子、黒錆は、摩擦面が将来的に異常摩耗へ進展する可能性を示唆しているため、傾向監視が有用と思われます。詳細は、別紙傾向監視が必要な摩耗粒子をご覧ください。尚、SOAP-Tの結果、新油に含まれているモリブデン、ホウ素が新油から検出されなかったことから、異種油の混入や油名の誤りが考えられます。メタルの摩耗SOAP-Tでメタルの主成分である錫がppm、銅が検出されたことから、メタルが局所的に摩耗していると推定されます。検出されたメタル成分は現時点では低濃度であることから継続使用に支障がない範囲であると判断しますが、今後、摩耗が進行し異常摩耗に進展することを防止するため、傾向分析による摩耗推移の監視が有用です。詳細は、別紙ディーゼルエンジンのメタルの摩耗をご覧ください。計数汚染度はNAS級を超え、非常に汚染されていました。粒度分布の中心粒径が.μmと極めて小径であることから、燃焼時に発生したすすが汚染物の主体であると推定されます。また、フィルタ残渣に鉄錆や砂が確認されたことから、摩耗粒子やすすに加えて鉄錆や砂が重量汚染度を高めている要因と考えられます。水分、酸価、塩基価、IRの各データは良好です。粘度粘度は、.mm/sと新油値のmm/sに比較して粘度変化率が+.％となっており、当社推奨の管理限界値である±％を超えていました。直ちに異常にはならないと考えられますが、適正な粘度範囲で使用していない場合、今後粘性抵抗が増大することにより、油温が上昇して、油劣化の進行に繋がることが懸念されるため、傾向監視を行うことが有用です。粘度の上昇要因は、別紙エンジンオイルの粘度上昇メカニズムをご覧ください。
報告№105-0052 報告№105-0052 | 分析№105-00377 分析№105-00377 | 105-00377 | 分析の結果、軸受の摩耗が僅かに確認されましたが、現在のところ継続使用可能な状態にあると判断できます。今後、摩耗程度を評価するため、油量、軸受サイズ、回転数、濾過システムの有無について諸元のご提供をお願い致します。は良好と判断します。粘度は良好と判断します。粘度はmm/sと新油値mm/sに比較して、粘度変化率は+％で、当社推奨の管理限界値である±％以内にあり、良好と判断します。水分は良好と判断します。水分はppmと当社推奨の管理限界値の以下であり、良好と判断します。全酸価は良好と判断します。全酸価は.mgKOH/gと新油値.mgKOH/gに比較して変化はなく、良好と判断します。IRの結果、良好と判断します。IRの結果、油劣化の兆候を示すカルボン酸の吸収が確認されていないことから、良好と判断します。RBOTの結果、良好と判断します。RBOTはminと当社推奨の管理限界値のmin以上であり、良好と判断します。は良好と判断します。計数汚染度は良好と判断します。計数汚染度はNAS級と当社推奨の管理限界値のNAS級以内であり、良好と判断します。重量汚染度は良好と判断します。重量汚染度は.mg/mlと当社推奨の管理限界値のmg/ml以内であり、良好と判断します。機器の潤滑状態軸受の摩耗が僅かに確認されましたが、現在のところ継続使用可能な状態にあると判断できます。今後、摩耗程度を評価するため、油量、軸受サイズ、回転数、濾過システムの有無について諸元のご提供をお願い致します。SOAPの結果は良好です。SOAPの結果、油の添加剤成分であるバリウムがppm検出されました。一方、軸受の摩耗を示す錫は検出されず、良好と判断します。D－SOAPの結果、軸受の摩耗を示す錫が検出されました。D－SOAPの結果、鉄、銅が共に、軸受の摩耗を示す錫が、油の添加剤成分であるバリウム、外部から混入したと思われるカルシウム、アルミニウムが共に検出されました。フェログラフィーの結果は良好です。異常摩耗の早期発見パラメータであるフェログラフィーのIs値が.と良好の範囲にあり、潤滑状態は良好と判断します。
報告№108-0227 報告№110-00732 | 分析№108-01664 分析№110-003403 | 110-003403 | 【評価：B＋】Iカップリング発光分光分析供試のタービン油を分析した結果、検出された金属元素は、油中金属濃度の結果表に示すように、鉄、カルシウム、ナトリウムが検出されました。これらの検出された金属元素から発生箇所を推定すると鉄・軸受等カルシウム、ナトリウム・外部混入異物であると思われます。このうち、機械部品が摩耗したと思われる元素はのグループです。フェログラフィー異常摩耗の早期発見パラメータとして摩耗粒子を定量化して評価するフェログラフィーのIs値は、潤滑状態がやや厳しいの乗でした。摩耗粒子の形態で比較的多く観察された粒子は、潤滑状態が正常な場合に発生する摩耗粒子、金属潤滑部が局部的に油膜切れを起して発生するシビア粒子、外部から混入したと思われる樹脂等でした。このような摩耗粒子が観察された場合には、潤滑部では正常なマイルド摩耗、やや厳しい摩耗形態の凝着摩耗が発生ししていることが分かります。【評価：A】計数汚染度、重量汚染度は良好でした。【評価：A】粘度、水分、全酸価、IRの各データは良好でした。【評価：B＋】軸受および潤滑油は継続使用可能な状態にあると判断します。但し、摩耗の進行を監視するため、定期的に分析を実施し、摩耗の進行状況を確認することを推奨します。
報告№108-0135 報告№108-0135 | 分析№108-00843 分析№108-00843 | 108-00843 | トライボ診断の結果、泡立ち試験を除く項目は良好でした。泡立ち試験の結果は、-と新油値の-に比較して高い値でした。消泡性能が低下していることが確認されたことから、今後の使用時間によっては、油の酸化劣化が進行したり、ギヤ歯面およびベアリング軌道面で油膜切れが発生したりする場合があるため、消泡剤の添加による消泡性能の改善が必要になると思われます。一方、摩耗粒子の形態観察でμm以下の小さな摩耗粒子が観察され、潤滑状態指数はのマイナス乗と濾過設備のない機器であれば、正常な潤滑状態にあると判断できる状況でした。但し、ギヤボックスの油系統にはインラインフィルタとオフラインフィルタがあり、μmサイズ以上の粒子の大部分は捕捉され、異常な摩耗状態が発生したとしても正常な潤滑状態にあると誤認してしまう可能性があります。フィルタの捕捉の影響による誤認を避けるため、今後の診断に当たっては、これまでの採油箇所に加え、インラインフィルタやオフラインフィルタの捕捉物も分析し、その結果から潤滑状態を評価することを推奨します。尚、フィルタ捕捉物の分析を実施する際には、フィルタ流量、フィルタ使用時間などの追加情報が必要です。是非ご提供下さい。泡立ち試験の結果、消泡性能が低下していることが確認されました。粘度は良好。粘度はmm/sと新油値mm/sに比較して、粘度変化率は+.％で、当社推奨の管理限界値である±％以内にあり、良好と判断する。粘度はmm/sでした。粘度はmm/sでした。粘度指数はでした。粘度指数はでした。泡立ち試験は-でした。泡立ち試験は-と新油に比較して高い値でした。消泡性能が低下していることが確認されました。水分は良好。水分は.ppmと当社推奨の管理限界値の以下であり、良好と判断します。全酸価は良好。全酸価は.mgKOH/gと新油値.mgKOH/g以内であり、良好と判断します。機器の潤滑状態精密な濾過設備がない機器であれば、潤滑状態指数は正常の範囲にあると判断します。潤滑状態指数は正常の範囲にあると判断します。異常摩耗の早期発見パラメータである潤滑状態指数がのマイナス乗と、精密な濾過設備がない機器であれば、潤滑状態指数は正常の範囲にあると判断します。
報告№109-09249 報告№111-00569 | 分析№109-001747 分析№111-002640 | 111-002640 | 潤滑油は継続使用可能な状態であり、また運転中における潤滑状態も正常であったものと判断します。本試料油は、汚染や摩耗に関するデータが異常として出やすいドレンバルブから採油されたにもかかわらず、分析の結果は全ての分析項目の値が当社推奨の管理基準値を満たしており、新油分析値との比較結果も問題となる値はありませんでした。分析結果特性低下特性低下に係るパラメータの分析結果は良好と判断します。粘度粘度はmm/sと新油値mm/sに対する粘度変化率は+％で、当社推奨の管理限界値である±％以内にあり、良好と判断します。全酸価添加油の全酸価は、油メーカによって初期値が違うため統一した管理基準を設定するのが困難であることから、当社では管理限界値を設定しておらず、新油分析値との比較及び他の分析項目の結果より全酸価の状態判断を行います。その結果、全酸価は.mgKOH/gと新油値.mgKOH/gに比較して変化はないことから、良好と判断します。酸化安定度酸化安定度はminであり、当社推奨の管理限界値のmin以上であることから良好と判断します。有機物・有機化合物有機物・有機化合物は、IRチャートによる新油分析値との比較の結果、cm-付近に劣化の兆候を示すカルボン酸の吸収が確認されていないことから、良好と判断します。色相はLであり、新油値のL.に比較して大きな変化はないことから、良好と判断します。汚染に係るパラメータの分析結果は良好と判断します。水分はであり、当社推奨の管理限界値の以下であることから良好と判断します。汚染粒子数はNAS級であり、当社推奨の管理限界値のNAS級以内であることから良好と判断します。汚染度物重量は.mg/mlであり、当社推奨の管理限界値のmg/ml以内であることから良好と判断します。摩耗運転中における潤滑状態は正常であったものと判断します。異常摩耗の早期発見パラメータであるフェログラフィーのIs値がのマイナス乗と良好の範囲にあったことから、潤滑箇所の潤滑状態は正常と判断します。金属濃度SOAP法により金属濃度を測定した結果、金属元素は検出されなかったことから、潤滑箇所で発生する金属接触による摩耗や、外部からの異物などの混入は見られず良好と判断します。金属濃度酸溶解法により金属濃度を測定した結果、外部から混入したと思われるカルシウムが、ナトリウムがと僅かに検出されましたが良好と判断します。
報告№106-6023 報告№106-4519 | 分析№106-00388 分析№106-00415 | 106-00415 | トライボ診断の結果、ギヤ歯面の摩耗が確認されました。今回の分析結果では、観察された摩耗粒子が比較的摩耗速度の遅いマイルド摩耗と呼ぶ状態で発生する摩耗粒子が支配的であることが分かりました。ドレンからの採油であるにもかかわらず、マイルド摩耗状態で発生する摩耗粒子が支配的であったことから、本機の潤滑状態は正常であり、継続使用は可能と判断します。トライボ診断では、歯車のタイプ形状、モジュール、歯幅、歯数、初期バックラッシが分かれば歯車の管理パラメータとして有効であるバックラッシの増加程度を推定し、バックラッシ調整の要否を判定するなど、より良い管理を行う事が出来ますので、次回トライボ診断実施時には各情報の提供をお願いします。これらのことは、以下のことから判断しました。異常摩耗の早期発見パラメータであるフェログラフィーのIs値がの乗と良好の範囲にあり、摩耗粒子の形態観察の結果、微小な鉄系粒子が多く観察されたことSOAP／D－SOAPの結果、ギヤの摩耗により発生した鉄が検出されたこと尚、を示す粘度、水分、全酸価、IRの各データが良好であることから、この油は継続使用可能と判断します。
報告№106-0025 報告№106-6144 | 分析№106-00118 分析№106-03032 | 106-03032 | 前回の分析結果で、摩擦熱が高い場合に発生する球状粒子が多く観察された。現在の摩耗状態を確認する。精点Bを実施した結果、前回に比較して、計数汚染度がNAS級からNAS級に減少しているものの、SOAP／D－SOAPで軸受メタルの主成分である錫が増加していました。これは、フェログラフィーの結果で前回観察された外部混入異物が今回減少していることが確認されたことから、摩耗粒子以外の汚染物が減少したものの、軸受メタルの摩耗は進行したものと考えられました。油量Lから摩耗体積を計算した結果、摩耗体積はcmとなり、この摩耗体積と軸受摺動面積をもとに軸受の平均的な摩耗深さを求めると、それはμmとなりました。仮に、オーバーホール時の表面粗さをμmとした場合、深さ方向に％が摩耗したと推定されます。以上のことから、今後の摩耗進行が懸念されるため、ヶ月以内に精点Bを実施されることを推奨します。これらのことは、前回に比較して計数汚染度はランク減少し、異常摩耗の早期発見パラメータであるフェログラフィーのIs値がと良好の範囲にあるものの、SOAP／D－SOAPの結果、メタルの主成分である錫が増加していたこと以上のことから判断しました。
報告№103-8050 | 分析№103-01012 | 103-01012 | 回目の初期試験を実施した結果、摩耗は安定していると判断します。これらのことは、前回に比較して、計数汚染度は等級に変化は無く、SOAP／D-SOAPの鉄及び錫濃度に変化がなく、異常摩耗の早期発見パラメータであるフェログラフィーのIs値が、.から.と変化はないことから判断しました。
報告№109-09136 報告№112-00382 | 分析№109-001160 分析№112-001580 | 112-001580_date121105 | 潤滑油および対象設備は継続使用可能な状態にあると判断します。但し、今後も摩耗の進行を傾向監視するため、以下の対策を推奨します。次回点検でピストンリングの点検と更油当該機の油中からカルシウム化合物がやや高い濃度で検出されたため、この化合物がコンロッドメタルやクランクメタルの摩耗を促進させる懸念があります。化合物発生の原因は、ピストンリングの摩耗によって燃焼ガスのシール性が低下し、燃焼ガス中の硫黄分と油中のカルシウム添加剤が反応するためと考えられます。そのため、次回点検では第一にピストンリングの摩耗状態の点検を推奨すると共に、第二に、更油を推奨します。更油或いは部分更油による水分濃度の調整水分の影響により金属表面で腐食摩耗が発生し、発生した鉄錆等の粒子が潤滑部に噛み込み摩耗が進行することがありますので、更油或いは部分更油などにより相対的に水分濃度を低くするなどの方法を推奨します。定期的な分析凝着摩耗の進行を監視するため、定期的に分析を実施し、分析データによる摩耗の進行状況を確認することを推奨します。はフェログラフィーおよびSOAP-Tの結果から総合的に判断した結果、やや厳しい状態にあると考えられます。フェログラフィー【定量分析：Is値】Is値は異常摩耗の早期発見パラメータのつで、摩耗粒子を定量化するために用います。前回に比較してIs値はの乗から乗に上昇し、やや高い値でした。フェログラフィー【定性分析：摩耗粒子および摩耗形態観察】分析結果から比較的多く観察された粒子は、以下の通りでした。正常な摩耗粒子・潤滑状態が正常なマイルド摩耗により発生。黒錆・潤滑状態がやや厳しい凝着摩耗により発生。金属接触が厳しく、且つ、高い摩擦熱が発生していると考えられます。Iカップリング発光分光分析【SOAP-T】検出された金属元素から発生箇所を推定すると、以下の通りでした。鉄、銅、ニッケル・軸受等リン、亜鉛、カルシウム、モリブデン・添加剤ナトリウム・外部混入異物カルシウムの析出前回に比較してSOAP-Tでカルシウムがppmからppmに減少しているものの、やや高い値でした。エンジン油中にカルシウム化合物が高い濃度で検出された場合、この化合物がコンロッドメタルやクランクメタル摺動面に噛み込んで摩耗させたり、メタルに埋め込まれて摩耗を促進させたりする原因になるなどの悪影響を生じることが当社の研究結果から判明しています。この影響については、別紙カルシウムの析出をご覧ください。クランクメタルの摩耗前回に比較してSOAP-Tで銅がppmからppmに増加していたことから、銅を使用した箇所の溶出・摩耗が進行していると推定されます。ディーゼル機関の潤滑油で銅が検出される場合は、クランクメタルが考えられます。ディーゼルエンジンのクランクメタルは積層構造になっており、クランクメタルの最表面はホワイトメタル層が存在し、その下にニッケル層、さらにその下には銅と鉛の合金であるケルメット層が存在します。ディーゼルエンジンのメタルは、設計上、油膜が正常に形成される流体潤滑が基本であることから、通常の使用においては摩耗しにくいと思われますが、メタルの潤滑部に流体潤滑になりにくい部分が発生するとメタル表面の軟質金属部が摩耗しメタル部のすぐ下のニッケル部まで摩耗し始め、ホワイトメタル層の主成分である錫や鉛、そしてメタルの第二層のニッケルやバックメタルの銅が検出されます。今後、摩耗が進行した場合、軸受が焼付を起こす可能性があるため、注意が必要です。その他の銅を使用した箇所の溶出・摩耗その他に潤滑油系統内で銅を使用している箇所は、潤滑油冷却器の配管などが考えられます。この箇所で溶出・摩耗が発生する場合は以下のことが考えられます。潤滑油冷却器の配管で摩耗していた場合、配管取付け部に緩みが生じて配管が振動し、継手部が外れたり、亀裂が生じて冷却水の混入にいたる場合があります。亜鉛系添加剤の影響により、潤滑油冷却器の配管で溶出していた場合、ピンホールが発生して冷却水の混入に至る場合があります。今後、油劣化の進行や水分濃度が上昇することに注意が必要です。計数汚染度前回に比較して計数汚染度はNAS級以上からNAS級にランク低下したものの、汚染されていました。フィルタ表面の異物観察で鉄錆、砂等が観察されたことから、汚染度が高い要因は、摩耗と外部混入異物の影響と思われます。粒度分布粒度分布は.～.μmの範囲にあり、.μmにピークが確認されました。μm以下の粒子が多いことから、燃焼して発生したすす等であることが分かります。前回同様に粘度、酸価、IRの各データは良好でした。水分は、ppmと当社推奨の管理限界値を超えていました。今後、水分の影響でエンジン内部に錆が発生し、その影響で摩耗が発生する懸念があります。
報告№109-09255 報告№109-09255 | 分析№109-001909 分析№109-001909 | 109-001909 | 今回の採油は、対象設備停止中にドレン弁から実施しているため、別紙油中粒子の沈降の影響に示すように、油中粒子などの固形物は沈降の影響を受けて分析データが高濃度に出る可能性があることから、このことを踏まえて結果を検討しました。本試料は、高濃度になっていると思われる対象設備停止中のドレン弁から実施した採油にもかかわらず、分析の結果は全て良好の範囲にあったことから、油は継続使用可能であり、また潤滑状態も正常と判断します。特性低下分析結果は、全項目が良好の範囲にありました。したがって、油の特性低下は認められず良好と判断します。粘度粘度はmm/sと新油値mm/sに対する粘度変化率が-％でした。粘度変化率の推奨管理限界値は、±％以内となっていますが、今回の結果はこの範囲内にあることから、良好と判断します。全酸価全酸価は.mgKOH/gと新油値.mgKOH/g以内にあり、良好と判断します。酸化安定度酸化安定度は、新油値と比較して十分に残存していることが必要ですが、今回の残存率は新油の.％となっており、当社推奨の管理限界値の％以上であったことから、良好と判断します。汚染水分による汚染は確認されず、良好と判断します。水分濃度水分濃度は、当社推奨の管理限界値の以下の.ppmであり、良好と判断します。摩耗潤滑状態は正常と判断します。異常摩耗の早期発見パラメータであるフェログラフィーのIs値は、潤滑状態が良好と判断できるのマイナス乗であったことから、潤滑状態は正常と判断します。
報告№102-6165 | 分析№102-03059 | 102-03059 | 精点Aを実施した結果、軸受メタルは継続使用可能な状態にあると考えられますが、僅かにメタルの摩耗が確認されました。今後、さらに摩耗が進行する場合がありますので、ヶ月以内に精点Bを実施し、摩耗の進行状況を確認されることを推奨します。これらのことは、異常摩耗の早期発見パラメータであるフェログラフィーのIs値がのマイナス乗と良好の範囲にあるものの、摩耗粒子の形態観察の結果、μmサイズのホワイトメタル粒子が見られ、D-SOAPの結果、ホワイトメタルの主成分である錫が検出されたことから判断できました。尚、を示す粘度、水分、全酸価、IR、RBOTの各データが良好であることから、この油は継続使用可能と判断します。
報告№109-09136 報告№112-00092 | 分析№109-001160 分析№112-000319 | 112-000319 | ストレーナ空気抜弁から採油したにも関わらず、汚染度の分析データは清浄でした。このことから、軸受および潤滑油は継続使用可能な状態にあると判断します。但し、今後も摩耗の進行を傾向監視するため、以下の対策を推奨します。最適な採油方法本試料油は、機器停止中にストレーナ空気抜弁から採油されています。機器が停止している状態では、別紙油中粒子の沈降の影響に示すように油槽内で撹拌がなくなり固形物が沈降するため、油中汚染度は高くなると推定されます。今後の採油は、極力運転中もしくは停止直後の油槽中層部から実施されることを推奨します。フェログラフィーIs値は異常摩耗の早期発見パラメータのつで、摩耗粒子を定量化するために用います。今回のIs値はの乗であり、潤滑状態は正常と判断できます。Iカップリング発光分光分析【SOAP-T】検出された金属元素は、SOAP-Tの結果表に示すように、鉄、ニッケル、カルシウム、ナトリウム、モリブデンでした。検出された金属元素から発生箇所を推定すると鉄、ニッケル・軸受等モリブデン・オイル添加剤カルシウム、ナトリウム・外部混入異物であると思われます。このうち、機械部品が摩耗したと思われる元素はのグループです。尚、SOAPでダフニースーパーギヤに添加剤として含まれているリンが検出されませんでした。リンが検出されない要因は、油名が違うか、或いは、リンが消耗した可能性が考えられます。IRの結果、新油とスペクトルが一致したことから、今回はリンが消耗したと推定されます。このリンは、極圧添加剤の成分であり、リン濃度の低下は極圧添加剤が消耗していることを示します。今後、軌道面で金属同士が接触して発生する凝着摩耗が発生し、軸受の摩耗速度が加速することが懸念されます。計数汚染度は良好でした。粘度、水分、酸価、IRの各データは良好でした。
報告№109-09136 報告№111-00381 | 分析№109-001160 分析№111-001814 | 111-001814 | 潤滑油および減速機は継続使用可能な状態にあり、保守サイクルおよび手法は問題ないと判断します。トライボ診断では、バックラッシの増加量を分析結果から計算できますので、構造が確認できる図面、ギヤの形式、歯形、モジュール、歯数、歯幅をお知らせ下さい。計算結果をご報告いたします。フェログラフィー異常摩耗の早期発見パラメータとして摩耗粒子を定量化して評価するフェログラフィーのIs値は、潤滑状態が正常なのマイナス乗でした。摩耗粒子の形態で比較的多く観察された粒子は、潤滑状態が正常な場合に発生する摩耗粒子でした。これらの摩耗粒子が観察された場合、潤滑部で発生している摩耗形態は、正常なマイルド摩耗であることが分かります。電子顕微鏡・X線マイクロアナリシス観察された粒子をSEM・XMAで詳細に分析した結果、粒子には鉄、マンガンが比較的多く含まれており、成分割合から粒子は主にギヤ歯面から発生していると推定できました。Iカップリング発光分光分析供試の潤滑油を分析した結果、検出された金属元素は、SOAP-Tの結果表に示すように、リン、カルシウム、バリウム、アルミニウム、ナトリウムが検出されました。これらの検出された金属元素から発生箇所を推定するとリン・オイル添加剤カルシウム、アルミニウム、ナトリウム、バリウム・外部混入異物であると思われます。計数汚染度は良好でした。粘度、水分、酸価、IRの各データは良好でした。
報告№109-09136 報告№113-00600 | 分析№109-001160 分析№113-002542 | 113-002542 | 潤滑、汚染状態は良好の範囲にあり、潤滑油は継続使用可能な状態にあると判断します。対象設備は継続使用可能な状態にあると判断します。但し、今後の摩耗推移を確認するためにも傾向監視を継続することが有効です。定期的な分析今後懸念される摩耗の進行を監視するため、定期的に分析を実施することを推奨します。最適な採油方法本試料油は、機器停止中に油タンクから採油されているため、別紙油中粒子の沈降の影響に示すように、油中粒子などの固形物は沈降の影響を受けて分析データが低濃度に出ていると推定されます。正確なデータによる診断を行うためにも、今後の採油は、極力運転中もしくは停止直後の油槽中層部から実施されることを推奨します。異常摩耗の早期発見のパラメータであるIs値は、前回の-レベルからレベルに上昇しているものの、正常でした。但し、銅を使用した箇所の溶出・摩耗が認められたため、定期的に潤滑油分析を実施し、摩耗推移を監視することが有用と考えます。銅を使用した箇所の溶出・摩耗SOAPの結果、前回に比較して銅がppmからppmに減少しているものの依然として比較的高い値でした。亜鉛系添加剤を使用している潤滑油で銅が検出される場合、潤滑系統内でこれらの金属が亜鉛系添加剤の影響により溶出することが知られています。今回の検出は、この溶出と摩耗との双方によるものと考えられます。今後、別紙鉱油の酸化に対する金属触媒の影響に示すように濃度の増加に伴い酸化速度が速まる可能性があります。計数汚染度は前回のNAS級からNAS級にランク低下し、重量汚染度は前回のmg/mlから.mg/mlに減少し、共に良好です。粘度、水分、酸価、IRの各データは、前回同様に良好です。
報告№109-09255 報告№109-09255 | 分析№109-001897 分析№109-001897 | 109-001897 | 今回の採油は、対象設備停止中に排油口から実施しているため、別紙油中粒子の沈降の影響に示すように、油中粒子などの固形物は沈降の影響を受けて分析データが高濃度に出る可能性があることから、このことを踏まえて結果を検討しました。本試料は、高濃度になっていると思われる対象設備停止中の排油口から実施した採油にもかかわらず、分析の結果は全て良好の範囲にあったことから、油は継続使用可能であり、また潤滑状態も正常と判断します。特性低下分析結果は、全項目が良好の範囲にありました。したがって、油の特性低下は認められず良好と判断します。粘度粘度はmm/sと新油値mm/sに対する粘度変化率が+.％でした。粘度変化率の推奨管理限界値は、±％以内となっていますが、今回の結果はこの範囲内にあることから、良好と判断します。全酸価全酸価は.mgKOH/gと新油値.mgKOH/g以内にあり、良好と判断します。酸化安定度酸化安定度は、新油値と比較して十分に残存していることが必要ですが、今回の残存率は新油の.％となっており、当社推奨の管理限界値の％以上であったことから、良好と判断します。汚染水分による汚染は確認されず、良好と判断します。水分濃度水分濃度は、当社推奨の管理限界値の以下のppmであり、良好と判断します。摩耗潤滑状態は正常と判断します。異常摩耗の早期発見パラメータであるフェログラフィーのIs値は、潤滑状態が良好と判断できるのマイナス乗であったことから、潤滑状態は正常と判断します。
報告№109-09255 報告№109-09255 | 分析№109-002401 分析№109-002401 | 109-002401 | 結論運転再開後、今回の分析項目に計数汚染度、油中金属濃度を追加して、再度分析を実施し、摩耗および油劣化の進行状況を確認されることを推奨します。特性低下分析結果は、全項目が良好の範囲にありました。したがって、油の特性低下は認められず良好と判断します。粘度粘度はmm/sと新油値.mm/sに対する粘度変化率が-％でした。粘度変化率の推奨管理限界値は、±％以内となっていますが、今回の結果はこの範囲内にあることから、良好と判断します。全酸価全酸価は.mgKOH/gと新油値以内にあり、良好と判断します。酸化安定度酸化安定度は、新油値と比較して十分に残存していることが必要ですが、今回の残存率は新油の％となっており、当社推奨の管理限界値の％以上であったことから、良好と判断します。汚染水分による汚染は確認されず、良好と判断します。水分濃度は、当社推奨の管理限界値の以下のppmであり、良好と判断します。摩耗摩耗粒子の結果、異物の噛み込みなどで発生する切削粒子、局部的に高圧・高温となる場合に発生するフリクションポリマ、外部から混入したと思われる鉄錆等が比較的多く観察されました。異常摩耗の早期発見パラメータであるフェログラフィーのIs値がの乗とやや高く、摩耗粒子の形態観察の結果、異物の噛み込みなどで発生する切削粒子、局部的に高圧・高温となる場合に発生するフリクションポリマ等が比較的多く観察されました。
報告№109-09136 報告№113-00064 | 分析№109-001160 分析№113-000237 | 113-000237 | 潤滑油の劣化は確認されなかったものの、油中の汚染度が高いことから、以下の対策を推奨します。減速機減速機は継続使用可能な状態にあると判断します。但し、今後の摩耗進行の有無を確認するためにも傾向監視を継続することが有効です。更油油中の汚染度が高いことから、摩耗粒子や異物等が軸受軌道面に噛み込むことによる摩耗の進行が懸念され、また、スラッジも確認されたことから、更油を推奨します。定期的な分析定期的な分析を実施することにより、データの変化から異常の兆候を早期に発見することが可能となります。今後懸念される疲労摩耗の進行を監視するため、定期的に分析を実施することを推奨します。フェログラフィーおよびSOAP-Tのデータから総合的に解析した結果、継続使用は可能ですが、今後の機器の機能を確認するためにも傾向管理が有用と考えます。フェログラフィー【定量分析：Is値】Is値は異常摩耗の早期発見パラメータのつで、摩耗程度を定量化するために用います。今回のIs値はの乗と、低い値でした。フェログラフィー【定性分析：摩耗粒子および摩耗形態観察】分析結果から観察された代表的な粒子は、以下の通りでした。疲労摩耗粒子・繰返し応力を受けて発生。Iカップリング発光分光分析【SOAP-T】検出された金属元素から発生箇所を推定すると、以下の通りでした。鉄、ニッケル、錫、亜鉛・ギヤ、軸受等リン・添加剤カルシウム、アルミニウム、ナトリウム、モリブデン・外部混入異物尚、新油に含まれていないモリブデンがppm検出されました。管理のために添加剤として投与された可能性があります。計数汚染度はNAS級と、当社推奨の管理限界値に到達していました。SOAP-Tで油の添加剤成分であるリンが検出され、フィルタ表面の異物観察で表面が茶褐色であり、粘ちょう物、金属片、鉄錆、砂等が観察されたことから、汚染度が高い要因は、スラッジ、摩耗、外部混入異物の影響と思われます。潤滑油の劣化状態粘度、水分、酸価、IRの各データは良好でした。
報告№102-6175 | 分析№102-03260 | 102-03260 | 濾過前の試料油を分析した結果、摩耗粒子形態観察で、外部から混入した鉄錆、砂がやや多く見られました。混入による影響は、直ちにないと思われますが、これらの異物が軸受摺動面に噛み込み摩耗が進行する場合があるため、ヶ月後に再度分析を実施し、汚染状況及び摩耗の進行状況を確認されることを推奨します。これらのことは、異常摩耗の早期発見パラメータであるIs値が、.と非常に良好の範囲にあるものの、摩耗粒子形態観察で、外部から混入した鉄錆、砂がやや多く見られたことから判断します。尚、RBOTが前回に比較し、min上昇したのは、新油の補充、又は、更油の影響によると思われます。今後は、今回のRBOT値によりデータ管理を行います。
報告№103-4552 | 分析№103-02425 | 103-02425 | 分析の結果、本軸受は継続使用可能な状態にあると判断します。このことは、異常摩耗の早期発見パラメータであるIs値がの乗と正常な潤滑範囲にあり、ベアリング軌道面から発生した摩耗粒子も小さく、マイルドな摩耗状態で進行していると考えられる。以上のことから判断しました。尚、SOAPの鉄濃度がppm、油量リットルから摩耗体積を計算すると.mmとなります。この体積からベアリング軌道面の摩耗面積を検討し、この情報を傾向管理する必要がありますので、ベアリング番号をお知らせ下さい。
報告№104-0108 | 分析№104-00859 | 104-00859 | 濾過前の試料油を分析した結果、計数汚染度が、前回NAS級から、今回NAS級に約年でランク上昇しました。摩耗粒子形態観察の結果及び光学顕微鏡写真に示すように、鉄錆・砂等が多く見られているため、汚染度が上昇した要因は、外部から混入した異物によるものと考えられました。鉄錆・砂等の異物は、通常運転中に外部から混入する可能性がないため、今回採油時に混入した可能性が高いと考えられます。又、潤滑異常の早期発見パラメータである、摩耗過酷度を示すIs値が.と非常に良好の範囲にあることから、潤滑状態は良好な状態にあると判断します。これらの障害発生に対する弊害を勘案の上、採油時には異物が混入しないように注意して採油をすることが必要です。
報告№109-09136 | 分析№109-001160 | 113-001569 | 潤滑油および軸受は継続使用可能な状態にあると判断します。最適な採油方法本試料油は、機器停止中に採油用バルブから採油されているため、分析データが低濃度に出ていると推定されます。正確なデータによる診断を行うためにも、今後の採油は、極力運転中もしくは停止直後の油槽中層部から実施されることを推奨します。Is値は異常摩耗の早期発見のパラメータのつで、摩耗粒子を定量化するために用います。前回に比較して、Is値はのマイナス乗からマイナス乗に低下し、低い値でした。計数汚染度は前回に比較してNAS級からNAS級にランク低下し、当社推奨の管理限界値以下であり、良好でした。前回同様に、粘度、水分、全酸価、IR、RBOTの各データは良好でした。
報告№107-4545 報告№111-00151 | 分析№107-02185 分析№111-000775 | 111-000775_date110720 | 潤滑油は継続続使用可能な状態にあると判断します。分析結果は良好と判断します。粘度粘度は.mm/sと新油値mm/sに比較して、粘度変化率は-.％で、当社推奨の管理限界値である±％以内にあり、良好と判断します。水分は.ppmと当社推奨の管理限界値の以下にあり、良好と判断します。全酸価全酸価は.mgKOH/gと新油値.mgKOH/g以下であり、良好と判断します。
報告№109-09136 報告№111-000121 | 分析№109-001160 分析№111-000642 | 111-000642 | グリースおよび軸受は継続使用可能な状態にあると判断します。但し、ちょう度の上昇がみられ、グリースが軟化していることが確認され、今後、グリースの漏洩や油膜切れの発生が懸念されるため、グリースを交換されることを推奨します。フェログラフィー摩耗粒子の形態で比較的多く観察された粒子は、潤滑状態が正常な場合に発生する摩耗粒子でした。このような摩耗粒子が観察された場合には、潤滑部では正常なマイルド摩耗が発生していることが分かります。Iカップリング発光分光分析供試グリースを分析した結果、検出された金属元素は、SOAPの結果表に示すように、鉄、鉛、アンチモン、錫、リン、亜鉛、カルシウム、アルミニウム、ナトリウムでした。これらの検出された金属元素から発生箇所を推定すると鉄、鉛、アンチモン、錫・軸受等リン、亜鉛・グリース添加剤カルシウム、アルミニウム、ナトリウム・増ちょう剤であると思われます。このうち、機械部品が摩耗したと思われる元素はのグループです。グリースのちょう度、滴点、全酸価、IRの各データは良好でした。一方、ちょう度は、と当社推奨の管理上限値のより若干高くなっており、グリースが軟化していることが分かりました。軟化したグリースを使用した場合、グリースの漏洩や軸受等で油膜切れが発生することが懸念されます。
報告№104-0388 報告№104-0388 | 分析№104-02697 分析№104-02697 | 104-02697 | 分析の結果、ベアリングにはフレーキングの進行が見られており、計画を組んで早い時期に分解点検が必要です。計数汚染度は管理限界値を超えていました。計数汚染度はNAS級以上と当社推奨の管理限界値のNAS級を超えており、汚染されていました。重量汚染度は.mg/mlでした。重量汚染度は.mg/mlでした。機器の潤滑状態分析の結果、フレーキングの進行が確認されたことから、早い時期に計画を組んで開放点検を実施し、ベアリング表面の状態を確認されることが必要です。SOAPの結果、摩耗により発生した鉄が検出されました。SOAPの結果、軸受軌道面の摩耗により発生した鉄が検出されました。D－SOAPの結果、鉄が検出されました。D－SOAPの結果、摩耗により発生した鉄が検出されました。フェログラフィーの結果、フレーキングの進行が確認されました。フェログラフィーの結果、異常摩耗の早期発見パラメータであるIs値がの乗と高く、且つ、フレーキングにより発生した摩耗粒子が確認されたことから、ベアリング表面にはフレーキングが発生していると考えられました。以上のことから、早い時期に開放点検を実施し、ベアリング表面の状態を確認されることが必要と判断します。
報告№109-09136 報告№109-09549 | 分析№109-001160 分析№109-003436 | 109-003436 | ・摩耗状態潤滑油をD－SOAPで分析した結果、検出されたのは鉄、鉛でした。粒子観察の結果から、外部から混入したと思われる鉄錆が観察されたことから、検出された鉄錆は、この鉄錆などが検出されたものと考えられました。尚、転がり軸受寿命の指標としている摩耗粒子が観察されなかったことから、フレーキングは発生していないと判断できます。・汚染度計数汚染度がNAS級以上、重量汚染度はmg/mlと共に当社推奨の管理限界値を超えていました。フィルタ表面の異物観察で鉄錆、砂等が観察されたことから、汚染度が高い要因は、外部混入異物の影響と思われます。・粘度、水分、全酸価、IR、RBOTの各データは良好でした。潤滑油および軸受は継続使用可能な状態にあるものの、以下の対策が必要です。油槽内を清掃されることを推奨します。
報告№109-09136 報告№110-00485 | 分析№109-001160 分析№110-002186 | 110-002186 | は、油の粘度、油中のスラッジの発生量を判断パラメータに、粘度、全酸価、IR、RBOTで評価します。分析の結果、油の粘性を示す粘度は、新油値の.mm/sに比較して粘度変化率が+.％の.mm/sとほぼ変化はなく、また油中のスラッジの発生量を示す全酸価は、新油値のmgKOH/gに対してmgKOH/gでほぼ変化が見られず劣化は確認されなかった。さらにはIRの結果でも油が劣化した場合に発生するカルボン酸の発生も確認されず、酸化防止剤の残存量を示すRBOTは、限界値minに比較して、十分に残量があるminであった以上のことから、潤滑油の劣化は確認されませんでした。なお、使用油の使用期間または使用時間が不明であったため、ご要求の油の余寿命に関する検討は行えませんでした。可能であれば、これらの情報をご提供下さい。汚染度油中の水分を計測した結果、水分はppmと新油と同等であり、継続使用可能な状態にあることが確認されました。潤滑油は継続使用可能な状態にあると判断します。
報告№109-09136 報告№111-00272 | 分析№109-001160 分析№111-001287 | 111-001287 | 軸受は継続使用可能な状態にあると判断します。前回に比較してSOAP／D－SOAPの結果で、鉄および錫濃度に大きな変化はなく、異常摩耗の早期発見パラメータであるフェログラフィーのIs値がのマイナス乗と良好でした。前回に比較して計数汚染度はNAS級からNAS級にランク減少し、良好でした。分析結果は良好と判断します。計数汚染度計数汚染度はNAS級と当社推奨の管理限界値のNAS級以内にあり、良好と判断します。重量汚染度は.mg/mlと当社推奨の管理限界値のmg/ml以内にあり、良好と判断します。機器の潤滑状態機器の潤滑状態は正常と判断します。SOAPSOAPの結果、油の添加剤成分であるリンが検出されました。摩耗により発生する鉄および錫は検出されていないことから、良好と判断します。D－SOAPD－SOAPの結果、摩耗により発生する錫が検出されました。フェログラフィー異常摩耗の早期発見パラメータであるフェログラフィーのIs値がのマイナス乗と良好の範囲にあり、潤滑状態は正常と判断します。
報告№109-09136 報告№110-00185 | 分析№109-001160 分析№110-000724 | 110-000724 | ・摩耗状態前回に比較してD－SOAPの結果、鉄濃度が減少し、異常摩耗の早期発見パラメータであるフェログラフィーのIs値がのマイナス乗と良好でした。油中の粒子濃度は、油膜破断による発生や、油槽内などでの沈降が均衡したところで一定、いわゆる平衡状態になりますが、このバランスが崩れると増加する場合と減少する場合とに分かれます。本設備では、油中の粒子が減少する要因となるフィルタ類は設置されておらず、濾過による減少は考えられませんので、油中の摩耗粒子が減少したのは、摩耗粒子がほとんど発生せず、油槽内部での沈降があったためと考えられます。・汚染度前回に比較して計数汚染度はNAS級からNAS級にランク減少し、良好でした。・前回同様にIR、RBOTの各データは良好でした。結論本設備は摩耗の進行がなく、潤滑状態は安定した状態にあると判断します。潤滑油は、継続使用可能な状態にあると判断します。
報告№108-0030 報告№108-6512 | 分析№108-00153 分析№108-00240 | 108-00240 | 分析の結果、ギヤ歯面は正常な潤滑状態であり、ギヤは継続使用可能な状態にあると判断します。一方、を示す粘度、水分、全酸価、IRの各データは良好であることから、この油は継続使用可能と判断します。これらのことは、異常摩耗の早期発見パラメータであるフェログラフィーのIs値がの乗と良好の範囲にあり、摩耗粒子の形態観察の結果、マイルドな摩耗粒子が多く観察されたことD－SOAPの結果、鉄が検出されたものの微量であることを示す粘度、水分、全酸価、IRの各データが良好であること以上のことから判断しました。尚、トライボ診断では、バックラッシの増加量を分析結果から計算できますので、構造が確認できる図面、ギヤの形式、歯形、モジュール、歯数、回転数、増速比、歯幅をお知らせ下さい。計算結果をご報告いたします。
報告№109-09136 | 分析№109-001160 | 114-001050 | 減速機は継続使用可能な状態にあると判断します。但し、SOAP-Tで鉄、銅が検出されていることから、ウォームギヤおよびウォームホイールが継続使用には問題ない範囲で摩耗していると推定されます。検出された濃度は比較的低濃度であり、異常と判断するサイズの摩耗粒子は観察されていないことから、直ちに異常ではないものの、定期的に分析を実施し、傾向監視する必要があると思われます。定期的な分析今後の疲労摩耗の推移を監視するため、定期的な分析実施を推奨します。新油の分析使用油の添加剤成分が不明であることから、今後分析を実施する場合は、使用している新油を同時に分析することをご検討下さい。異常摩耗の早期発見のパラメータであるIs値はレベルと正常です。但し、潤滑部の摩耗が認められたため、定期的に潤滑油分析を実施し、摩耗推移を監視することが有用と考えます。フェログラフィーで観察された代表的な粒子は、以下の通りです。疲労摩耗粒子・繰返し応力による金属疲労で発生。大型化するとスポーリングの発生が懸念されます。SOAP-Tの結果、鉄がppm、銅が検出されたことから、ウォームギヤとウォームホイールの摩耗と推定されます。引き続き、濃度をパラメータとして傾向監視するよう推奨します。重量汚染度は.mg/mlと清浄な値です。
報告№102-6185 | 分析№102-03353 | 102-03353 | 本試験は、年間使用した増速機の油を抜いたところ、金属粉が出てきたため、金属粉が何であるかを確認するために分析を実施しました。分析の結果、ギヤ歯面の疲労摩耗が確認されました。潤滑油中の金属粉は、ギヤ歯面の摩耗により発生した鉄系の摩耗粒子であることが判りました。これらのことは、異常摩耗の早期発見パラメータであるIs値が、の乗と高く、摩耗粒子形態観察で、金属接触が厳しい場合に発生するシビア粒子、ギヤ歯面の疲労により発生したチャンクが多く見られ、又、SOAP／D－SOAPで、鉄がSOAPでppm、D－SOAPで検出されたことから判断しました。
報告№109-09136 報告№111-00619 | 分析№109-001160 分析№111-002970 | 111-002970 | ちょう度の上昇が確認され、グリースが軟化していることが分かりました。今後、グリースの漏洩や油膜切れの発生が懸念されるため、以下の対策を推奨します。グリースの交換軟化したグリースを使用した場合、グリースの漏洩や軸受等で油膜切れが発生することが懸念されるため、グリースを交換することを推奨します。グリースのちょう度ちょう度は、と当社推奨の管理上限値のより若干高くなっており、グリースが軟化していることが分かりました。軟化したグリースを使用した場合、グリースの漏洩や軸受等で油膜切れが発生することが懸念されます。
報告№109-09136 | 分析№109-001160 | 113-002610 | 潤滑油は汚染度が高いことから、油中の夾雑物が潤滑部に噛み込むことによる摩耗の進行が懸念されます。対象設備は継続使用可能な状態にあると判断しますが、今後の摩耗推移を確認するためにも傾向監視を継続することが有効です。更油油中の汚染度が高いことから、摩耗粒子や異物等の夾雑物が潤滑面に噛み込むことによる摩耗の進行が懸念されるため、可能であれば更油を推奨します。定期的な分析今後の切削摩耗、凝着摩耗、疲労摩耗の推移を監視するため、定期的な分析実施を推奨します。新油の分析粘度、酸価は、油の性能を評価するパラメータの一種です。油の性能低下は、新油との比較が必要なことから、使用油の油名確認および未使用油の分析による比較評価を推奨します。異常摩耗の早期発見のパラメータであるIs値はレベルと、やや高い値でした。また、潤滑部の摩耗が認められたため、定期的に潤滑油分析を実施し、摩耗推移を監視することが有用と考えます。フェログラフィーで比較的多く観察された粒子は、以下の通りです。正常な摩耗粒子・潤滑状態が正常なマイルド摩耗により発生。切削粒子・異物や金属表面の微小突起による切削摩耗により発生。シビア粒子・潤滑状態がやや厳しい凝着摩耗により発生。極微小領域で油膜切れが発生したことを示します。疲労摩耗粒子・繰返し応力による金属疲労で発生。大型化するとフレーキングの発生が懸念されます。切削粒子、シビア粒子は、摩擦面が将来的に異常摩耗へ進展する可能性を示唆しているため、傾向監視が有用と思われます。詳細は、別紙傾向監視が必要な摩耗粒子をご覧ください。計数汚染度は前回同様、NAS級を上回っており、当社推奨の管理限界値を超えていました。今後、油中の汚染物が潤滑部に噛み込むことによる摩耗の進行が懸念されます。前回同様、水分は良好です。粘度粘度はmm/sでした。前回同様にISOVG規格内にありますが、新油との比較による評価を推奨します。酸価は.mgKOH/gでした。前回の.mgKOH/gに比較して大きな変化はありませんでしたが、新油との比較による評価が必要です。
報告№109-09249 報告№111-00162 | 分析№109-001747 分析№111-000853 | 111-000853 | 潤滑油および軸受は継続使用可能な状態であると判断します。但し、異物の噛み込みにより発生する切削摩耗と油膜切れにより発生する凝着摩耗が確認されたことから、今後摩耗の進行が懸念されるため、以下の対策を推奨します。切削摩耗と凝着摩耗の進行を監視するため、定期的に分析を実施し、摩耗の進行状況を確認することを推奨します。フェログラフィー異常摩耗の早期発見パラメータとして摩耗粒子を定量化して評価するフェログラフィーのIs値は、潤滑状態がやや厳しいの乗でした。摩耗粒子の形態で比較的多く観察された粒子は、潤滑状態が正常な場合に発生する摩耗粒子、異物の噛み込みにより発生する切削粒子、金属潤滑部が局部的に油膜切れを起して発生するシビア粒子、外部から混入したと思われる鉄錆等でした。これらの摩耗粒子が観察された場合、潤滑部で発生している摩耗形態は、正常なマイルド摩耗、異物による切削摩耗と潤滑状態がやや厳しい凝着摩耗であることが分かります。特に、切削摩耗は摩耗形態の中でも摩耗進行速度が速く、転がり軸受でこの摩耗形態が発生した場合には寿命が分の程度に低下することも知られています。切削摩耗により生じた軌道面の損傷が起点となって転がり軸受の寿命となるフレーキングに進展することが懸念されます。Iカップリング発光分光分析供試のタービン油を分析した結果、検出された金属は油中金属元素の結果表に示すように、鉄、錫、カルシウム、ケイ素、ナトリウムでした。これら検出された金属元素から発生箇所を推定すると、鉄、錫・軸受等カルシウム、ケイ素、ナトリウム・外部混入異物であると思われます。このうち、機械部品が摩耗したと思われる元素はのグループです。水分、汚染粒子数、汚染度物重量の各データは良好でした。粘度、全酸価、酸化安定度、有機物・有機化合物の各データは良好でした。分析結果特性低下特性低下に係るパラメータの分析結果は良好と判断します。粘度粘度はmm/sと新油値mm/sに対する粘度変化率は+.％で、当社推奨の管理限界値である±％以内にあり、良好と判断します。全酸価添加タービン油の全酸価は、油メーカによって初期値が違うため統一した管理基準を設定するのが困難であることから、当社では管理限界値を設定しておらず、新油分析値との比較及び他の分析項目の結果より全酸価の状態判断を行います。その結果、全酸価は.mgKOH/gと新油値.mgKOH/gに比較して若干高くなっていますが、IRチャートに示すように劣化の兆候として現れるカルボン酸などの有機物・有機化合物の発生が確認されていないことから、良好と判断します。酸化安定度酸化安定度はminであり、当社推奨の管理限界値のmin以上であることから良好と判断します。有機物・有機化合物有機物・有機化合物は、IRチャートによる新油分析値との比較の結果、cm-付近に劣化の兆候を示すカルボン酸の吸収が確認されていないことから、良好と判断します。色相はL.であり、新油値のL.に比較して変化はないことから、良好と判断します。汚染に係るパラメータの分析結果は良好と判断します。水分は.ppmであり、当社推奨の管理限界値の以下であることから良好と判断します。汚染粒子数はNAS級であり、当社推奨の管理限界値のNAS級以内であることから良好と判断します。汚染度物重量は.mg/mlであり、当社推奨の管理限界値のmg/ml以内であることから良好と判断します。摩耗フェログラフィーによる摩耗粒子の観察の結果、潤滑状態が正常な場合に発生する摩耗粒子、異物の噛み込みにより発生する切削粒子、金属潤滑部が局部的に油膜切れを起して発生するシビア粒子、外部から混入したと思われる鉄錆等が比較的多く観察されました。異常摩耗の早期発見パラメータであるフェログラフィーのIs値がの乗とやや高く、摩耗粒子の形態観察の結果、潤滑状態が正常な場合に発生する摩耗粒子、異物の噛み込みにより発生する切削粒子、金属潤滑部が局部的に油膜切れを起して発生するシビア粒子、外部から混入したと思われる鉄錆等が比較的多く観察されました。金属濃度SOAP法により金属濃度を測定した結果、外部から混入したと思われるケイ素ががppm検出されましたが僅かであり良好と判断します。金属濃度酸溶解法により金属濃度を測定した結果、潤滑箇所で発生する金属接触によって検出される鉄が、錫が、外部から混入したと思われるカルシウム、ナトリウムが検出されましたが僅かであり良好と判断します。
報告№109-09136 報告№110-00567 | 分析№109-001160 分析№110-002528 | 110-002528 | 汚染度前々回に比較して計数汚染度はNAS級からNAS級にランク増加したものの、当社推奨の管理限界値内にあり、良好でした。油中金属濃度前回同様にSOAPで鉄が微量検出されました。前々回同様に新油と試料油の赤外線吸収スペクトルを比較した結果、試料油は新油のスペクトルとほぼ同じで変化はなく、且つ、油劣化の兆候を示すカルボン酸の吸収が確認されていないことから、良好と判断します。潤滑油は継続使用可能な状態にあると判断します。
報告№109-09136 報告№111-00149 | 分析№109-001160 分析№111-000753 | 111-000753 | 酸化安定度の結果から油の劣化は確認されませんでした。本試料油のコンプレッサー油は、タービン油に比較して極圧添加剤や摩耗防止剤などの濃度が高く、この影響で酸化安定度の結果が変動する傾向があります。そのため、タービン油と同様の精度を得るには、粘度、酸価、有機物・有機化合物などの分析を実施し、これらのデータから総合的に判断することを推奨します。酸化安定度はminであり、当社推奨の管理限界値のmin以上であることから、良好と判断します。
報告№104-0300 報告№104-0300 | 分析№104-02217 分析№104-02217 | 104-02217 | 分析の結果、μm未満のマイクロフレーキングが確認されているものの、前回に比較して減少傾向を示しており、ベアリングは継続使用可能な範囲にあると判断します。この油は継続使用可能と判断します。粘度は良好と判断します。粘度はmm/sと管理限界値以内にあり、良好と判断します。水分は良好と判断します。水分はppmと管理限界値の以下にあり、良好と判断します。全酸価は良好と判断します。全酸価は.mgKOH/gと新油値.mgKOH/gに比較して、増加しているものの、前回に比較して変化がないこと、および、IRで新油スペクトルと変化が見られなかったことから、良好と判断します。IRは良好と判断します。IRの結果、新油スペクトルに比較して変化がないことから、継続使用可能な状態にあると判断します。計数汚染度は良好と判断します。計数汚染度はNAS級と当社推奨の管理限界値のNAS級以内にあり良好と判断します。重量汚染度はmg/mlでした。重量汚染度はmg/mlでした。機器の潤滑状態分析の結果、μm未満のマイクロフレーキングが確認されているものの、前回に比較して減少傾向を示しており、ベアリングは継続使用可能な範囲にあると判断します。SOAPの結果、摩耗により発生した鉄およびクロムが検出されました。SOAPの結果、軸受軌道面の摩耗により発生した鉄およびクロムが検出されました。D－SOAPの結果、鉄およびクロムが検出されました。D－SOAPの結果、摩耗により発生した鉄およびクロムが検出されました。フェログラフィーの結果、継続使用可能な状態にあると判断します。フェログラフィーの結果、μm未満のマイクロフレーキングが確認されているものの、前回に比較して減少傾向を示しており、ベアリングは継続使用可能な範囲にあると判断します。
報告№108-6501 報告№108-6501 | 分析№108-00040 分析№108-00040 | 108-00040 | お客様から提供のあった経緯に関する情報は以下の通りです。月日にスラストメタルの軸受温度が度まで上昇したため、発電機がトリップした。本トライボ診断の目的は、軸受の状態及び軸受の温度が上昇した原因を調査することを目的としました。今回の採油は、ドレンバルブから機器停止から日後に実施しているため、油中粒子が均一に分散している油循環中に比較し沈降の影響を受け、分析データが高濃度に出る可能性があると思われます。油の循環が停止して日経過した場合、油中粒子の沈降速度式からサイズ毎にどれだけ沈降するかを求めた結果、μmサイズの油中粒子はm沈降し、μmサイズでもcm沈降することが分かります。今回の分析対象設備は、スラスト油槽の油面高さがcm程度ですので、μmサイズ以上の粒子は、油槽底部に沈降していると考えられます。今回の採油は、この影響を考慮して油槽底部からポンプで吸い上げる方法で採油を実施しました。スラスト油槽から採油した試料油を分析した結果、計数汚染度がNAS級と汚染されており、また重量汚染度もmg/mlと管理限界値を超えていました。SOAP／D-SOAPの結果では、鉄および錫が多く検出され、フェログラフィーによる摩耗粒子の観察結果から、油膜切れにより発生したシビア粒子、ホワイトメタル粒子、フレッティングにより発生した赤錆、高温・高圧下で発生するフリクションポリマ、外部から混入した鉄錆、砂、繊維状異物などが多く観察されました。これらの結果から、汚染の要因は、主軸と軸受メタル間の油膜切れや台がねとペデスタル間で発生したフレッティングにより発生した摩耗粒子と外部から混入した異物によるものと考えられました。D-SOAPの結果で軸受メタルの主成分である錫がppm検出されており、油量リットルから摩耗量を計算した結果、摩耗体積は.cmとなります。仮に、今回温度が上昇したジャーナル軸受に摩耗が集中したと仮定すると計算により求めた摩耗深さではμmとなりました。本計算結果は、前述の通り高濃度になっている可能性がある錫濃度を基に計算しているため、結果は大きな値側に偏りますが、この偏りを考慮したとしても、実際の下メタルには鏡面になっている部分が発生していると考えられます。仮に、計算により求めた摩耗深さμm程度の軸受摩耗が発生した場合、観察される摩耗粒子サイズはμmを超す大型のものとなります。しかし、今回観察されているのは、そのほとんどがμm以下で、想定される摩耗粒子のサイズと一致していないことから沈降の影響により採取できていない可能性が高いと思われました。この結果をもとに、定常運転中に軸受温度が突然上昇したメカニズムを以下のように推定しました。カーボナイズド現象に似た現象ラビリンスシール部は運転時には負圧となり外気を吸込む場合があり、そのため、ラビリンス部に汚染粒子が付着・堆積し、この現象が進行するとラビンスギャップがなくなり、主軸と接触して振動を誘発する可能性があり、その影響で発生した主軸とメタルとの接触により短時間で摩耗が進行し、軸受温度が上昇することがある。このような現象は、石炭火力発電所で見られるカーボナイズド現象と類似しており、石炭火力発電所ではμm前後の微粉炭が付着する現象として知られている。振動増大何らかの原因で主軸回転の振幅が増大し、その影響で局部的な油膜切れが定常的に発生し、軸受メタル表面が徐々に摩耗することでメタル摺動面に鏡面部が発生し、鏡面部になったことで油膜が薄くなり、さらにその油膜に摩耗粒子などの汚染粒子が介在して油膜切れを発生し、軸受温度の上昇につながった。外乱要因による振動増大水車ランナーとケーシングのギャップに流木などの異物が噛み込むなどの外的要因で主軸の振れ回りが発生し、その影響で発生した主軸とメタルとの接触により短時間で摩耗が進行し、軸受温度が上昇した。ラビリンス水車ケーシングと主軸スリープ間にあるラビリンスシールの固定が振動などによりゆるみ、主軸が振れ回り、その影響で発生した主軸とメタルとの接触により短時間で摩耗が進行し、軸受温度が上昇した。今後の対策は、現在充填されている油を継続して使用する場合は、前回報告書でも述べた通り当社製清浄分散剤TS－の投与と濾過が必要と判断します。また、更油を実施する場合でも、廃油実施前にTS－の投与と濾過を実施し、油槽や配管内部を清浄にし、さらに新油充填時にも濾過を実施することを推奨します。
報告№105-0410 報告№105-0410 | 分析№105-02687 分析№105-02687 | 105-02687 | 分析の結果、計数汚染度がNAS級と当社推奨の管理限界値に到達していました。異常摩耗の早期発見パラメータであるフェログラフィーのIs値が.と良好の範囲にあるものの、摩耗粒子形態観察で金属接触が厳しい場合に発生するシビア粒子が多く観察されたことから、汚染度が高い原因は、摩耗によるものと考えられます。現在のところ、SOAP／D－SOAPで軸受メタルの主成分である錫が検出されていないことから継続使用可能と判断しますが、今後更に摩耗が進行することが懸念されるため、再分析による状態の確認と、早目に濾過を施されることを推奨します。この油は継続使用可能と判断します。粘度は良好と判断します。粘度はmm/sと管理限界値以内にあり、良好と判断します。水分は良好と判断します。水分はppmと管理限界値の以下にあり、良好と判断します。全酸価は良好と判断します。全酸価は.mgKOH/gと新油データの以内にあり、良好と判断します。IRは良好と判断します。IRの結果、油劣化の兆候を示すカルボン酸の吸収が確認されていないことから、継続使用可能な状態にあると考えられます。計数汚染度は当社推奨の管理限界値に到達していました。計数汚染度は当社推奨の管理限界値に到達していました。計数汚染度はNAS級と当社推奨の管理限界値のNAS級に到達していました。重量汚染度は良好と判断します。重量汚染度は.mg/mlと当社推奨の管理限界値のmg/ml以内にあり良好と判断します。機器の潤滑状態フェログラフィーの結果、金属接触が厳しい場合に発生するシビア粒子が多く観察されました。SOAPは良好と判断します。SOAPの結果、摩耗により発生する鉄および錫が検出されていないことから良好と判断します。尚、油の添加剤成分であるリンが検出されました。D－SOAPは良好と判断します。D－SOAPの結果、摩耗により発生する鉄および錫が検出されていないことから良好と判断します。フェログラフィーの結果、金属接触が厳しい場合に発生するシビア粒子が多く観察された。フェログラフィーの結果、異常摩耗の早期発見パラメータであるIs値が.と良好の範囲にあるものの、摩耗粒子形態観察金属接触が厳しい場合に発生するシビア粒子が多く観察されました。
報告№107-6000 報告№107-6005 | 分析№107-00010 分析№107-00131 | 107-00131 | 今回の採油は、機器停止中にドレンプラグから実施しているため停止時間が長い場合、油中粒子の多くは沈降し、採油位置によっては高濃度になっている箇所から採油していると考えられます。分析データからの考察は、稼動中の採油に比較して分析データが高くなる可能性を考慮して検討しました。分析の結果、計数汚染度、フェログラフィーのIs値の各データがやや高く、摩耗粒子形態観察で厳しい金属接触により発生するシビア粒子が比較的多く観察されており、軸受軌道面および転動面の潤滑状態は、良好な潤滑状態である流体潤滑と、油膜切れが局部的に発生する混合潤滑とが混在している状態にあると思われます。今後さらに摩耗が進行する場合があるため、定期的に分析を実施し、摩耗の進行状況を確認することを推奨します。尚、を示す粘度、水分、全酸価、IR、RBOTの各データが良好の範囲にあり、潤滑油は継続使用可能と判断します。
報告№106-0227 報告№106-0339 | 分析№106-01279 分析№106-01803 | 106-01803 | ・濾過前の試料油を分析した結果、摩耗粒子形態観察で金属接触が厳しい場合に発生するシビア粒子がやや多く観察されました。・D－SOAPの結果、前回に比較して鉄がからに僅かに上昇していました。現在のところ、汚染度はNAS級と非常に良好の範囲にありますが、計数汚染度の～μmが若干増加し、D－SOAPの鉄濃度が上昇傾向にあります。また、主にサーボシリンダ内壁やポンプ内部で摩耗が進行している可能性が考えられます。これらの障害発生に対する弊害を勘案の上、ヶ月後に再度分析を実施し、汚染状況及び摩耗の進行状況を確認されることを推奨します。
報告№108-0319 報告№108-0319 | 分析№108-02206 分析№108-02206 | 108-02206 | .採油の分析結果でベアリングの交換を推奨した。しかし、本年月に予定していた定期点検までベアリングを交換することが出来なかったため、潤滑状態を確認しながら運用してきた。本年月に予定していた分解点検を月に実施し、点検時に行った採油の分析結果から潤滑油の汚染度および潤滑状態を確認し、今後の保守に資することを目的とする。尚、月に実施した分解点検では、下部主軸受のモータ側に転がり軸受の寿命の指標となるフレーキングが確認されている。本振動篩の下部主軸受には反モータ側軸受とモータ側軸受があり、それぞれの潤滑油を給排する部位があり、その境界には仕切り板があるものの、振動篩の稼働時に発生する大きな振動の影響で混合することが想定されるため、本試料油中には両方の軸受から発生した摩耗粒子が存在することになります。このことを前提にデータを評価します。分析の結果、フェログラフィーとフィルタで観察された摩耗粒子は、前回と同様に疲労により発生した疲労摩耗粒子と、金属同士の接触で発生した銅系金属の凝着摩耗粒子でした。また、計数汚染度の粒子数、SOAPの鉄濃度、D－SOAPの鉄および銅濃度のそれぞれが上昇傾向を示し、かつ、異常摩耗の早期発見パラメータであるフェログラフィーのIs値が乗から乗に桁上昇していました。これらの結果から、軸受潤滑部では疲労摩耗が進展し、軌道面が厳しい潤滑状態に進展していることが確認されました。この摩耗の発生箇所が、下部主軸受の反モータ側かモータ側のいずれで発生しているのか、或いは両方の軸受で発生しているか、摩耗発生箇所を特定するのは困難でしたが、転がり軸受の寿命と判断できるフレーキングが発生していたことは確認できました。今回の分解点検で下部主軸受のモータ側でフレーキングが確認され、寿命に到達していたことが確認されたのに対して、本トライボ診断でもフレーキングの発生が確認されました。今後も今回同様の定期的な分析により軸受の摩耗状況を把握し、軸受の交換時期を決定することを推奨します。これらのことは、前回に比較して計数汚染度は粒子数が増加傾向にあることSOAPの鉄濃度、D－SOAPの鉄および銅濃度が増加傾向にあること異常摩耗の早期発見パラメータであるフェログラフィーのIs値がの乗から乗に桁上昇し、摩耗粒子の形態観察の結果、疲労摩耗粒子、銅合金が多く観察されたこと以上のことから判断しました。
報告№109-09136 報告№112-00451 | 分析№109-001160 分析№112-001908 | 112-001908 | 本試料油は、粒子濃度が比較的高く、外部の影響を受けやすいと思われるドレンプラグから停止時間後に採油を実施したにもかかわらず、大型の粒子は非常に少なく、潤滑油および対象設備は継続使用可能な状態にあると判断します。但し、計数汚染度、重量汚染度は共に当社推奨の管理限界値を超えており、今後も摩耗の進行を傾向監視するため、以下の対策を推奨します。TS-の投与および濾過発生しているスラッジの影響で、バルブ類の動作障害やフィルタおよびストレーナの目詰まりが発生することが懸念されるため、スラッジを無害化する当社製清浄分散剤TS-の投与と濾過を推奨します。尚、工法など、具体的な他社での実績例などは弊社営業にご相談下さい。定期的な分析および分析周期の検討定期的に分析を実施することにより、データの変化から異常の兆候を早期に発見することが可能となります。また、今回は対象設備の初回分析であるため、あと最低でも回分析を実施し、分析データの変化から今後の分析周期を検討することを推奨します。今後、凝着摩耗の進行が懸念されるため、出来るだけ早めに回目の分析を実施することを推奨します。最適な採油方法本試料油は、機器停止中にドレンプラグから採油されているため、分析データが高濃度に出ていると推定されます。正確なデータによる診断を行うためにも、今後の採油は、極力運転中もしくは停止直後の油槽中層部から実施されることを推奨します。はフェログラフィーおよびSOAP／D-SOAPの結果から総合的に判断した結果、やや厳しい状態にあると考えられます。フェログラフィー【定量分析：Is値】Is値は異常摩耗の早期発見パラメータのつで、摩耗粒子を定量化するために用います。今回のIs値はの乗とやや高い値でした。フェログラフィー【定性分析：摩耗粒子および摩耗形態観察】分析結果から比較的多く観察された粒子は、以下の通りでした。正常な摩耗粒子・潤滑状態が正常なマイルド摩耗により発生。シビア粒子・潤滑状態がやや厳しい凝着摩耗により発生。金属潤滑部が局部的に油膜切れを起していると考えられます。フリクションポリマ・局部的に高圧・高温となる場合に発生。観察された摩耗粒子の中でもフリクションポリマは、注意が必要です。フリクションポリマは、潤滑油が摺動面に押し込められ高圧状態になると同時に、圧縮熱により高温状態になった結果、基油自身が重合反応を起こし生成することが知られています。そのため、高圧高温状態の解消がなされなければ、潤滑油の劣化が進行し、粘度上昇に因る潤滑異常に進展する場合があります。Iカップリング発光分光分析【SOAP／D-SOAP】検出された金属元素から発生箇所を推定すると、以下の通りでした。鉄、銅、クロム・シリンダ内壁、ポンプ内部等リン、亜鉛・添加剤カルシウム、ナトリウム・外部混入異物銅を使用した箇所の溶出・摩耗SOAPの結果、銅がppm検出されたことから、銅を使用した箇所の溶出・摩耗が発生しています。亜鉛系添加剤を使用している潤滑油で銅が検出される場合、潤滑系統内でこれらの金属が亜鉛系添加剤の影響により溶出することが知られています。今回の検出は、この溶出と摩耗との双方によるものと考えられます。今後、別紙鉱油の酸化に対する金属触媒の影響に示すように濃度の増加に伴い酸化速度が速まる可能性があります。計数汚染度はNAS級、重量汚染度はmg/mlと共に当社推奨の管理限界値を超えていました。D-SOAPで油の添加剤成分である亜鉛が比較的高く、フィルタ表面の異物観察で鉄錆、砂等が観察されたことから、汚染度が高い要因は、摩耗とスラッジ、そして外部混入異物の影響と思われます。粘度、水分、酸価、IRの各データは良好でした。
報告№105-0186 | 分析№105-01255 | 105-01255 | トライボ診断により、機器軸受の潤滑状態、潤滑油の劣化状態を診断することを目的としました。分析の結果、観察された摩耗粒子には、非常に小さい領域で油膜切れを起こして発生した凝着摩耗が若干見られるものの、分析結果から求めた機器の潤滑状態、潤滑油の性状が共に良好である事から現在の潤滑状態は良好な潤滑状態にあると判断します。前回と今回の分析結果からメタルの摩耗速度を判断するため、下式で摩耗速度を求め、現時点における平均的な摩耗深さを求めたところ、摩耗の深さは軸受表面から.μmであることが推定されました。y＝×-x＋.・ここでy：平均的な摩耗深さx：運転時間本軸受がこの摩耗速度で、摩耗の限界に到達する時間、いわゆる限界使用時間を試算すると、軸受の表面粗さをsとした場合の余寿命は約万時間になると推定され、摩耗速度が非常に小さいことから潤滑状態は良好な潤滑状態であることがわかります。尚、現在の潤滑状態は、非常に小さな領域の油膜切れで発生している凝着摩耗が若干観察された事から正常であると思われますが、潤滑状態が変わり摩耗形態に変化が生じた場合、摩耗速度も大きくなることもありますので定期的にトライボ診断を実施し、摩耗の進行速度を監視することが必要と判断します。
報告№105-0186 | 分析№105-01256 | 105-01256 | トライボ診断により、機器軸受の潤滑状態、潤滑油の劣化状態を診断することを目的としました。分析の結果、観察された摩耗粒子には、非常に小さい領域で油膜切れを起こして発生した凝着摩耗が若干見られるものの、分析結果から求めた機器の潤滑状態、潤滑油の性状が共に良好である事から現在の潤滑状態は良好な潤滑状態にあると判断します。前回と今回の分析結果からメタルの摩耗速度を判断するため、下式で摩耗速度を求め、現時点における平均的な摩耗深さを求めたところ、摩耗の深さは軸受表面から.μmであることが推定されました。y＝×-x＋.・ここでy：平均的な摩耗深さx：運転時間本軸受がこの摩耗速度で、摩耗の限界に到達する時間、いわゆる限界使用時間を試算すると、軸受の表面粗さをsとした場合の余寿命は約万時間になると推定され、摩耗速度が非常に小さいことから潤滑状態は良好な潤滑状態であることがわかります。尚、現在の潤滑状態は、非常に小さな領域の油膜切れで発生している凝着摩耗が若干観察された事から正常であると思われますが、潤滑状態が変わり摩耗形態に変化が生じた場合、摩耗速度も大きくなることもありますので定期的にトライボ診断を実施し、摩耗の進行速度を監視することが必要と判断します。
|  | 113-001488 | 分析の結果、潤滑油の劣化はなく、汚染度は良好な範囲にあることから、継続使用可能と判断します。対象設備分析の結果、対象設備は継続使用可能な状態にあると判断します。但し、将来的な摩耗進行の有無を確認するためにも傾向監視を継続することが有効です。定期的な分析今後懸念される凝着摩耗の進行を監視するため、定期的に分析を実施することを推奨します。はフェログラフィーおよびSOAPの結果から総合的に判断した結果、継続使用は可能ですが、今後の摩耗の進行を確認するためにも傾向管理が有用と考えます。フェログラフィー【定量分析：Is値】Is値は異常摩耗の早期発見パラメータのつで、摩耗程度を定量化するために用います。今回のIs値はの乗と、やや高い値でした。フェログラフィー【定性分析：摩耗粒子および摩耗形態観察】分析結果から観察された代表的な粒子は、以下の通りでした。正常な摩耗粒子・潤滑状態が正常なマイルド摩耗により発生。シビア粒子・潤滑状態がやや厳しい凝着摩耗により発生。金属潤滑部が局部的に油膜切れを起していると考えられます。黒錆・潤滑状態がやや厳しい凝着摩耗により発生。局部的に金属接触が厳しく、且つ、高い摩擦熱が発生していると考えられます。観察された摩耗粒子の中でもシビア粒子、黒錆は、将来的な摩耗の進行に繋がる可能性を示唆しているため、傾向監視が必要と思われます。シビア粒子は、凝着摩耗に分類されます。この摩耗粒子は、摺動面で凝着、破断を繰り返し、この過程で生じる移着粒子が成長して摩耗粒子となります。そのため、摺動面では局部的に油膜切れが発生していることを示しています。この状態が継続した場合、摩耗粒子のサイズは徐々に大型化していき、設備の損傷に至る場合がありますので、傾向監視が必要です。黒錆は、凝着摩耗に分類されます。この摩耗粒子は、油膜切れによる摺動面での金属同士の接触時に起こる高い摩擦熱によって鉄が酸化され発生します。この状態が継続した場合、摺動面で焼付が発生し、設備の損傷に至る場合があります。Iカップリング発光分光分析【SOAP】検出された金属元素から発生箇所を推定すると、以下の通りでした。鉄、鉛、銅、クロム・エンジン部品リン、亜鉛、カルシウム、マグネシウム、ホウ素・添加剤アルミニウム、ケイ素・外部混入異物粘度、水分、塩基価、IR酸化度の各データは良好でした。
報告№107-6000 報告№107-6005 | 分析№107-00010 分析№107-00253 | 107-00253 | 今回の採油は、機器停止中にドレンプラグから実施しているため停止時間が長い場合、油中粒子の多くは沈降し、採油位置によっては高濃度になっている箇所から採油していると考えられます。分析データからの考察は、稼動中の採油に比較して分析データが高くなる可能性を考慮して検討しました。分析の結果、計数汚染度がやや高く、摩耗粒子形態観察で厳しい金属接触により発生するシビア粒子、外部から混入したと思われる鉄錆が観察されたことから、潤滑状態は良好な流体潤滑と、局部的に油膜切れが発生する混合潤滑とが混在している状態にあると思われます。現在のところ、本軸受は継続使用可能な状態にあるものの、金属接触があった場合に発生するシビア粒子が観察されたことから、今後摩耗が進行する場合が懸念されるため、定期的に分析を実施し、摩耗の進行状況を確認することを推奨します。尚、を示す粘度、水分、全酸価、IR、RBOTの各データが良好の範囲にあり、潤滑油は継続使用可能と判断します。
報告№107-4530 報告№107-0242 | 分析№107-01164 分析№107-01307 | 107-01307 | 濾過前の試料油を分析した結果、粘度が.mm/sと新油のmm/sに比較して、粘度変化率は+％で、やや不良領域にありました。現在、ISOVGからISOVGに移行しているため異常ではなく、本試料油は継続使用可能と判断します。
報告№109-09136 報告№110-00347 | 分析№109-001160 分析№110-001582･1583･1584 | 110-001582_1583_1584 | 使用油粘度、水分、全酸価の各データは良好でした。汚染度使用油重量汚染度の結果、.mg/mlと清浄でした。肉眼で確認できる金属片が観察されました。交換直後計数汚染度はNAS級とやや汚染されていました。重量汚染度で使用したフィルタ表面には、肉眼で確認できる金属片、鉄錆、砂等が観察されたことから、摩耗と外部混入異物の影響によるものと思われます。フラッシング直後計数汚染度はNAS級とやや汚染されていました。重量汚染度で使用したフィルタ表面には肉眼で確認できる金属片、鉄錆、砂等が観察されたことから、摩耗と外部混入異物の影響によるものと思われます。劣化状況潤滑は良好であることから、劣化していないことが分かりました。残油が及ぼす汚染の影響試料のデータを比較した結果、重量汚染度は油交換後に一旦増加し、フラッシング後に若干減少しているものの、油交換前よりも高い値を示していました。また、計数汚染度がNAS級とやや汚染されていました。このことから、新油に入れ替えただけでは油槽内の汚染物が除去しきれないことがわかりました。今回の試料油は、給油口から採油されていることから、油槽底部に沈降している大型粒子は採取されずに残留している可能性が考えられます。濾過による汚染状態の改善油の交換を回繰返すフラッシングだけでは、油中の摩耗粒子やスラッジ等は影響がなくなるまで除去しきれていないことがわかったことから、正常な潤滑状態を保つには、油中の汚染物を濾過などにより適正な量まで除去することを推奨します。
報告№109-09136 報告№111-00444 | 分析№109-001160 分析№111-002056 | 111-002056 | 潤滑油および軸受は継続使用可能な状態にあると判断します。最適な採油方法本試料油は、機器停止中に廃油口から採油されているにもかかわらず汚染度を示すデータは良好でしたが、今後の採油は、極力運転中もしくは停止直後の油槽中層部から実施されることを推奨します。、汚染状態、は良好でした。
報告№108-6545 報告№108-6545 | 分析№108-02359 分析№108-02358 | 108-02358 | 精点Aを実施し、前回データと照合した結果、油中摩耗粒子に大きな変化はありませんでした。油中の摩耗粒子は、発生することにより増加し、油槽や配管内部で沈降したり、フィルタやストレーナにより捕捉されるなどにより減少します。油中の摩耗粒子濃度は、発生量と減少量とがバランスしたところで一定、いわゆる平衡状態になりますが、このバランスが崩れると増加する場合と減少する場合とに分かれます。増加する場合は、発生と減少がバランスしている状態から潤滑状態が変化して摩耗が厳しくなり始めたことを示し、これとは反対に、減少する場合は平衡状態から発生量が減少するか、或いは、減少量が大きくなることを示します。減少する場合は、いずれにしても摩耗の発生量に変化がないか、発生していないと判断できます。本軸受の場合、監視している粒子サイズを捕捉するフィルタ類の設置はなく、これによる減少はありませんので、油中の摩耗粒子に変化がない理由は、摩耗粒子の発生がほとんどなかったためと考えられます。以上のことから、本軸受の摩耗の進行はなく、潤滑状態は安定した状態にあったものと判断します。これらのことは、前回に比較して、計数汚染度は等級に変化はなく、SOAP／D-SOAPの鉄および錫濃度に変化がないこと異常摩耗の早期発見パラメータであるフェログラフィーのIs値がのマイナス乗と良好の範囲にあること以上のことから判断しました。尚、潤滑油の基本特性も良好の範囲にあることから継続使用可能と判断します。
報告№109-09578 報告№109-09578 | 分析№109-003569 分析№109-003569 | 109-003569 | 、汚染度、潤滑状態は良好でした。潤滑油および軸受は継続使用可能な状態にあると判断します。特性低下特性低下に係るパラメータの分析結果は良好と判断します。粘度粘度はmm/sと新油値mm/sに対する粘度変化率は-％で、当社推奨の管理限界値である±％以内にあり、良好と判断します。全酸価添加タービン油については、当社では管理限界値を設定しておらず、新油分析値との比較及び他の分析項目の結果より全酸価の状態判断を行います。その結果、全酸価は.mgKOH/gと新油値.mgKOH/g以内にあり、良好と判断します。酸化安定度酸化安定度はminであり、当社推奨の管理限界値のmin以上にあり、良好と判断します。有機物・有機化合物有機物・有機化合物は、IRチャートによる新油分析値との比較の結果、cm-付近に劣化の兆候を示すカルボン酸の吸収が確認されていないことから、良好と判断します。汚染に係るパラメータの分析結果は良好と判断します。水分はであり、当社推奨の管理限界値の以下であることから、良好と判断します。汚染粒子数はNAS級であり、当社推奨の管理限界値のNAS級以内であることから、良好と判断します。汚染度物重量は.mg/mlであり、当社推奨の管理限界値のmg/ml以内であることから、良好と判断します。摩耗運転中における潤滑状態は正常であったものと判断します。異常摩耗の早期発見パラメータであるフェログラフィーのIs値がのマイナス乗と当社基準値と比較して良好の範囲にあったことから、潤滑箇所の潤滑状態は正常と判断します。電子顕微鏡写真・X線マイクロアナライザー摩耗粒子診断で観察された粒子を電子顕微鏡写真・X線マイクロアナライザーで詳細に観察した結果、鉄を含む粒子が観察されました。金属濃度SOAP法により金属濃度を測定した結果、外部から混入したと思われる亜鉛、バリウム、ケイ素が僅かに検出されましたが、良好と判断します。金属濃度酸溶解法により金属濃度を測定した結果、鉄が僅かに検出されましたが、良好と判断します。
報告№104-0347 | 分析№104-02833 | 104-02833 | トライボ診断により、機器軸受の潤滑状態、潤滑油の劣化状態を診断することを目的としました。分析の結果、摩耗は安定しており、継続使用可能と判断します。このことは、以下の点から判断しました。計数汚染度がNAS級と前回のNAS級に比較してランク減少したこと。D-SOAPの結果、軸受の摩耗により発生する鉄が検出されなかったこと。異常摩耗の早期発見パラメータであるフェログラフィーのIs値がのマイナス乗と良好の範囲にあること。
報告№109-09010 報告№109-09010 | 分析№109-000330 分析№109-000330 | 109-000330 | 機器の潤滑状態および定期試験を実施し、前回データと照合した結果、D－SOAPの鉄濃度の増加が確認されています。油中の粒子濃度は、油膜破断による発生や、油槽内などでの沈降が均衡したところで一定、いわゆる平衡状態になりますが、このバランスが崩れると増加する場合と減少する場合とに分かれます。増加した場合は、発生と減少の均衡が崩れ、摩耗の発生や外部混入が始まったことを示し、またこれとは反対に、減少した場合は発生量が減少しているか、或いは、減少量が大きくなっていることを示します。特に減少は、汚染状態や潤滑状態が良好であることを示唆しています。本軸受では、D－SOAPの鉄濃度の増加が確認されています。これは、異常摩耗の早期発見パラメータであるフェログラフィーのIs値がの乗とやや高く、摩耗粒子の形態観察でμm以下の鉄系摩耗粒子、金属接触が厳しく、且つ、摩擦熱が高い場合に発生する黒錆がやや多く観察されたことから、D－SOAPの鉄濃度が増加した要因は、鉄を使用した箇所の摩耗によるものと考えられます。現在のところ、D－SOAPで検出されたメタルの主成分である錫は微量であることから、軸受メタルは継続使用可能な状態にあると判断しますが、今後さらに摩耗が進行することが懸念されるため、夏期ピーク前に再度分析を実施し、摩耗の進行状況を確認されることを推奨します。これらのことは、前回に比較して、計数汚染度は等級に変化はないものの、D－SOAPの鉄濃度が増加していたこと異常摩耗の早期発見パラメータであるフェログラフィーのIs値がの乗とやや高く、摩耗粒子の形態観察の結果、μm以下の鉄系摩耗粒子、金属接触が厳しく、且つ、摩擦熱が高い場合に発生する黒錆がやや多く観察されたこと以上のことから判断しています。潤滑油の基本特性潤滑油の基本特性は、良好の範囲にあることから継続使用可能と判断します。
報告№108-0411 報告№110-00547 | 分析№108-02744 分析№110-002462 | 110-002462 | 摩耗状態前回に比較してSOAP／D－SOAPの結果で、鉄および錫濃度に大きな変化はなく、異常摩耗の早期発見パラメータであるフェログラフィーのIs値がのマイナス乗と良好でした。汚染度前回に比較して計数汚染度はNAS級から等級に変化はなく、良好でした。前回同様に粘度、水分、全酸価、IR、RBOTの各データは良好でした。潤滑油および軸受は継続使用可能な状態にあると判断します。油の余寿命は、使用油の使用期間または使用時間が不明であったため、ご依頼の油の余寿命に関する検討は行えませんでした。ただし、分析の結果で新油値がminであったことから、使用期間を仮にヶ月間と仮定すれば余寿命は十二分にあると言えます。可能であれば、使用期間、あるいは使用時間の情報をご提供下さい。
報告№108-0387 報告№109-09088 | 分析№108-02609 分析№109-000761 | 109-000761 | 軸受の潤滑状態および初期試験を実施し、前回データと照合した結果、油中摩耗粒子の減少が確認されています。油中の粒子濃度は、油膜破断による発生や、油槽内などでの沈降が均衡したところで一定、いわゆる平衡状態になりますが、このバランスが崩れると増加する場合と減少する場合とに分かれます。本軸受では、油中の粒子が減少する要因となるフィルタ類は設置されておらず、濾過による減少は考えられませんので、油中の摩耗粒子が減少したのは、摩耗粒子がほとんど発生せず、油槽内部での沈降があったためと考えられます。以上のことから、本軸受は摩耗の進行がなく、潤滑状態は安定した状態にあったものと判断します。これらのことは、前回に比較して、計数汚染度はランク減少し、SOAP／D-SOAPの鉄および錫濃度に変化がないこと異常摩耗の早期発見パラメータであるフェログラフィーのIs値がのマイナス乗と良好の範囲にあること以上のことから判断しています。潤滑油の基本特性潤滑油の基本特性は、良好の範囲にあることから、本試料油は継続使用可能と判断します。尚、補給によりRBOTが前回に比較しmin上昇していますので、今後は今回のRBOT値によりデータ管理を行います。
報告№107-0366 報告№111-00408 | 分析№107-01900 分析№111-001934 | 111-001934 | 濾過前の試料油を分析した結果、前回に比較して重量汚染度が.mg/mlから.mg/mlに増加し、やや不良領域にありました。前回同様にD－SOAPで油の添加剤成分であるバリウムが検出されました。フィルタ表面の異物観察で表面が茶褐色になっていました。D-SOAPで油の添加剤成分であるバリウムが検出されたことから、汚染度が高い要因は、油の添加剤成分の析出によるスラッジの影響と考えられます。このスラッジは、粘着性があり、バルブ類の動作障害を発生することが懸念されます。これらの障害発生に対する弊害を勘案の上、念のためヶ月以内に再分析を実施し、汚染状態を確認することを推奨します。
報告№109-09136 報告№111-00143 | 分析№109-001160 分析№111-000697 | 111-000697 | 潤滑油は継続使用可能な状態にあると判断します。粘度、全酸価、IR、RBOTの各データは良好でした。尚、RBOTは、新油値に比較して大きな値であり減少傾向は確認されませんでした。このことから、酸化防止剤の消耗は確認されず、この油は継続使用可能な状態にあると判断できました。水分は良好でした。
報告№105-6052 報告№105-6052 | 分析№105-01692 分析№105-01692 | 105-01692 | 分析の結果、全てのデータが良好であることから、この油は継続使用可能であり、潤滑状態も正常と判断します。は良好と判断します。粘度は良好と判断します。粘度は.mm/sと新油値.mm/sに比較して、粘度変化率は-％で、当社推奨の管理限界値である±％以内にあり、良好と判断します。水分は良好と判断します。水分はppmと当社推奨の管理限界値の以下であり、良好と判断します。全酸価は良好と判断します。全酸価は.mgKOH/gと新油値.mgKOH/gに比較して若干上昇しているものの、良好と判断します。IRの結果、良好と判断します。IRの結果、油劣化の兆候を示すカルボン酸の吸収が確認されていないことから、良好と判断します。RBOTの結果、良好と判断します。RBOTはminと当社推奨の管理限界値のmin以上であり、良好と判断します。は良好と判断します。計数汚染度は良好と判断します。計数汚染度はNAS級と当社推奨の管理限界値のNAS級以内であり、良好と判断します。重量汚染度は良好と判断します。重量汚染度は.mg/mlと当社推奨の管理限界値のmg/ml以内であり、良好と判断します。機器の潤滑状態機器の潤滑状態は正常と判断します。SOAPの結果、銅が検出されました。SOAPの結果、銅がppm、油の添加剤成分であるリンがppm、バリウムがppm検出されました。銅は、現在のところ微量であり継続使用可能な状態にあると判断できますが、銅が検出された原因は、冷却水用配管等の銅を使用している箇所の摩耗が発生している可能性が考えられます。本設備の冷却回路は、油を外部へ取り出して熱交換するタイプであり、油系統の圧力は、冷却水系統の圧力より低いため、配管が摩耗した場合油系統に混水する可能性が出て来ます。そのため、冷却水用配管が摩耗した場合などは、油中の水分量が増加することもあり配管の摩耗には十分注意が必要です。今回、銅の濃度が若干検出されていますが、油量が多いため低濃度であっても注意が必要で、配管の指示部での振動や、配管取付部の緩みなどで摩耗が生じている場合も考えられます。緩みが生じたことで配管が振動し、継手部がはずれたり、銅配管に亀裂が生じるなど、冷却水の混入に至るケースもありますので、今後は油中の銅濃度の監視と共に、水分濃度を監視する必要があります。D－SOAPの結果は良好です。D－SOAPの結果、油の添加剤成分であるバリウムが、外部から混入したカルシウムが、ナトリウムが検出されました。フェログラフィーの結果は良好です。異常摩耗の早期発見パラメータであるフェログラフィーのIs値が.と良好の範囲にあり、潤滑状態は良好と判断します。
報告№109-09136 報告№111-00508 | 分析№109-001160 分析№111-002348 | 111-002348 | 潤滑油および減速機は継続使用可能な状態にあると判断します。但し、今後も摩耗の進行を傾向監視するため、以下の対策を推奨します。定期的な分析切削摩耗の進行を監視するため、定期的に分析を実施し、摩耗の進行状況を確認することを推奨します。異種油の混入および油名の確認異種油の混入の有無、油名を再度確認することを推奨します。最適な採油方法本試料油は、機器停止中にドレンバルブから採油されています。機器が停止している状態では、別紙油粒子の沈降の影響に示すように油槽内で撹拌がなくなり固形物が沈降するため、油中汚染度は高くなると推定されます。今後の採油は、極力運転中もしくは停止直後の油槽中層部から実施されることを推奨します。フェログラフィー異常摩耗の早期発見パラメータとして摩耗粒子を定量化して評価するフェログラフィーのIs値は、潤滑状態が正常なの乗でした。摩耗粒子の形態で比較的多く観察された粒子は、潤滑状態が正常な場合に発生する摩耗粒子異物の噛み込みにより発生する切削粒子局部的に高圧・高温となる場合に発生するフリクションポリマでした。これらの摩耗粒子が観察された場合、潤滑部で発生している摩耗形態は、正常なマイルド摩耗異物による切削摩耗であり、そして局部的ではあるものの高圧・高温の箇所が発生していることが分かります。フリクションポリマは、潤滑油がギヤ歯面や軌道面に押し込められ高圧状態になると同時に、圧縮熱により高温状態になった結果、基油自身が重合反応を起こし生成することが知られています。そのため、高圧高温状態の解消がなされなければ、潤滑油の劣化が進行し、粘度上昇に因る潤滑異常に進展する場合があります。Iカップリング発光分光分析供試の潤滑油を分析した結果、検出された金属元素は、SOAPの結果表に示すように、鉄、ニッケル、錫、リン、亜鉛、カルシウム、バリウム、ナトリウムでした。検出されたこれらの金属元素から発生箇所を推定すると鉄、ニッケル、錫・ギヤ・軸受等リン・オイル添加剤亜鉛、カルシウム、バリウム、ナトリウム・外部混入異物であると思われます。このうち、機械部品が摩耗したと思われる元素はのグループです。バックラッシご提供いただいた減速機に関する情報から、スパイラルベベルギヤであり、この部分のバックラッシを求めました。その結果、減速機のギヤ歯面に摩耗が集中していたと仮定した場合、バックラッシの増加量は分解点検から時間で.μmと推定されました。バックラッシ増加分の上限値は、メーカにより差異はあるものの、当社の推奨するバックラッシは、一般に推奨されるμmを管理目安にしています。この値に比較して十分に小さい値です。計数汚染度はやや高い値でした。フィルタ表面の異物観察で金属片、鉄錆、砂等が観察されたことから、汚染度が高い要因は、摩耗と外部混入異物の影響と思われます。IRIRの結果、新油のIRスペクトルと一致しない箇所が確認されました。異種油の混入または油名の誤りなどが考えられます。
報告№109-09136 報告№113-00416 | 分析№109-001160 分析№113-001644 | 113-001644 | 対象設備は継続使用可能な状態にあると判断します。はフェログラフィーおよびSOAP／D-SOAPの結果から総合的に判断した結果、正常な状態にあると考えられます。フェログラフィー【定量分析：Is値】Is値は異常摩耗の早期発見パラメータのつで、摩耗粒子を定量化するために用います。Is値は前回に比較してのマイナス乗からマイナス乗に二桁上昇しているものの良好の範囲であり、低い値でした。フェログラフィー【定性分析：摩耗粒子および摩耗形態観察】分析結果から観察された全ての粒子量は少でした。Iカップリング発光分光分析【SOAP／D-SOAP】検出された金属元素から発生箇所を推定すると、以下の通りでした。銅・ギヤ、軸受等リン、亜鉛・添加剤カルシウム、ナトリウム・外部混入異物
報告№106-4532 報告№106-4532 | 分析№106-00845,846,847 分析№106-00845,846,847 | 106-00845_846_847 | 経緯ディーゼル発電機の点検内容を見直していく中で、トライボ診断の導入を検討している。目的通常の簡易点検時にトライボ診断を実施して、負荷試験直後のサンプルでどのような結果が出るか、また、結果を今後活用出来るかを確認する。分程度運転後、負荷試験後のサンプルを比較して、運転時間による攪拌状態の把握、摩耗が発生しているかを確認する。考察負荷試験直後の分析結果による診断結果分析の結果、負荷試験直後のデータは、分程度運転したデータや負荷試験前のデータに比較して異常摩耗の早期発見パラメータであるフェログラフィーのIs値がの乗と他の試料のデータと差異は確認されませんでした。摩耗粒子の形態観察では、金属接触が厳しい場合に発生するシビア粒子、摩擦熱が高い場合に発生する黒錆が観察されたことから、シリンダ及びピストンリングでは凝着摩耗が発生していたことがわかりました。一方、SOAPの結果で鉛、銅が多く検出されました。これらの元素が検出される箇所は、軸受用銅を使用した箇所銅を使用した箇所軸受メタル等が考えられましたが、錫が検出されていないことから、の可能性は低く、鉛と銅が検出された原因は、およびの摩耗の可能性が考えられました。検出された金属元素の銅は、潤滑油添加剤と使用されている亜鉛系添加剤の影響で溶出することが知られており、今回の検出は、この溶出によるものと思われます。銅濃度の増加に伴い酸化速度が速まりますので、酸化劣化の進行状況を監視すること、および、摩耗の進行状況を確認するためにも定期的なトライボ診断実施を推奨します。今後、トライボ診断を活用するには定期的に分析を実施する必要があります。ヶ月回分運転していることから、その際に採油・分析を実施し、潤滑状態を確認されることを推奨します。これらのことは、異常摩耗の早期発見パラメータであるフェログラフィーのIs値がの乗とやや高く、摩耗粒子形態観察の結果、金属接触が厳しい場合に発生するシビア粒子、摩擦熱が高い場合に発生する黒錆が多く観察されたことSOAPの結果、鉄、鉛、銅が多く検出されたこと以上のことから判断しました。尚、を示す水分、IRの各データは良好でした。粘度と全塩基価は、新油データが当社データベースになかったため判定は出来ませんでした。粘度と全塩基価は、新油データとの比較が必要ですので、現在使用している新油を分析し、そのデータを基準に管理されることを推奨します。無負荷試験分運転後と負荷試験後の比較 無負荷分後 負荷試験後 計数汚染度 NAS級以上 NAS級以上 D-SOAP鉄濃度 ppm ppm Is値 の乗 の乗 無負荷試験分後と負荷試験後のデータを比較した結果、計数汚染度、D－SOAPの鉄濃度、異常摩耗の早期発見パラメータであるフェログラフィーのIs値に差異は確認されず、このようなサンプルの場合は、どちらの採油条件でも良いと考えられます。
報告№109-09136 報告№112-00644 | 分析№109-001160 分析№112-002889 | 112-002889 | 分析の結果、潤滑油は継続使用可能な状態にあると判断します。但し、IRの結果、新油のIRスペクトルと一致しない箇所が確認されたことから、以下の対策を推奨します。異種油の混入および油名の確認分析データから新油と一致しないデータが確認されたことから、異種油の混入または油名が違っている可能性があります。油は設備の条件にあった適正な性能のものを使用することが重要であるため、異種油の混入の有無、油名を再確認することを推奨します。粘度、酸価の各データは良好でした。但し、IRの結果、新油のIRスペクトルと一致しない箇所が確認されたことから、異種油の混入または油名の誤りなどが考えられます。尚、RBOTは、新油値に比較して大きな値であり減少傾向は確認されませんでした。このことから、酸化防止剤の消耗は確認されず、この油は継続使用可能な状態にあると判断できました。水分は良好でした。
報告№109-09249 報告№110-00306 | 分析№109-001747 分析№110-001219 | 110-001219 | 油中金属の分析は、試料油を以上の高温で発光させた光を分光器で分光し、金属固有の波長から元素を特定するとともに、光の強度から濃度を求めるIカップリング発光分光分析法を用います。また摩耗状態は、SOAP法により求めた金属成分と濃度に、フェログラフィー法による早期発見パラメータであるIs値と摩耗粒子分析とを加味し、さらに摩耗粒子の形態により摩擦面で発生している摩耗機構を推定して総合的に判断します。Iカップリング発光分光分析供試のタービン油を分析した結果、検出された金属は油中金属元素の結果表に示すように、鉄、銅、亜鉛、カルシウム、マグネシウムでした。これら検出された金属元素から発生箇所を推定すると、鉄、銅・軸受等亜鉛、カルシウム、マグネシウム・外部混入異物であると思われます。フェログラフィー摩耗粒子分析結果から観察された粒子は、外部から混入したと思われる鉄錆、砂、樹脂等でした。潤滑状態と摩耗形態異常摩耗の早期発見パラメータとして摩耗粒子を定量化して評価するフェログラフィーのIs値は、潤滑状態がやや厳しいの乗となっていました。これらの結果から異常と判断する摩耗粒子等は観察されていないことから、Is値が高い要因は、外部混入異物の影響であることが分かりました。水分、汚染粒子数、汚染度物重量の各データは良好でした。粘度、全酸価、酸化安定度、有機物・有機化合物の各データは良好でした。潤滑油および軸受は継続使用可能な状態あると判断します。分析結果特性低下特性低下に係るパラメータの分析結果は良好と判断します。粘度粘度はmm/sと新油値mm/sに対する粘度変化率は+.％で、当社推奨の管理限界値である±％以内にあり、良好と判断します。全酸価添加タービン油の全酸価は、油メーカによって初期値が違うため統一した管理基準を設定するのが困難であることから、当社では管理限界値を設定しておらず、新油分析値との比較及び他の分析項目の結果より全酸価の状態判断を行います。その結果、全酸価は.mgKOH/gと新油値.mgKOH/gに比較して若干高くなっていますが、IRチャートに示すように劣化の兆候として現れるカルボン酸などの有機物・有機化合物の発生が確認されていないことから、異常のない値と判断します。酸化安定度酸化安定度はminであり、当社推奨の管理限界値のmin以上であることから良好と判断します。有機物・有機化合物有機物・有機化合物は、IRチャートによる新油分析値との比較の結果、cm-付近に劣化の兆候を示すカルボン酸の吸収が確認されていないことから、良好と判断します。色相はLであり、新油値のLに比較して変化はないことから、良好と判断します。汚染に係るパラメータの分析結果は良好と判断します。水分はppmであり、当社推奨の管理限界値の以下であることから良好と判断します。汚染粒子数はNAS級であり、当社推奨の管理限界値のNAS級以内であることから良好と判断します。汚染度物重量は.mg/mlであり、当社推奨の管理限界値のmg/ml以内であることから良好と判断します。摩耗フェログラフィーによる摩耗粒子の観察の結果、外部から混入したと思われる鉄錆、砂、樹脂等が比較的多く観察されました。異常摩耗の早期発見パラメータであるフェログラフィーのIs値がの乗とやや高く、摩耗粒子の形態観察の結果、外部から混入したと思われる鉄錆、砂、樹脂等が比較的多く観察されました。金属濃度SOAP法により金属濃度を測定した結果、金属元素は検出されなかったことから、潤滑箇所で発生する金属接触による摩耗や、外部からの異物などの混入は見られず良好と判断します。金属濃度酸溶解法により金属濃度を測定した結果、潤滑箇所で発生する金属接触によって検出される鉄が、銅、外部から混入したと思われる亜鉛、カルシウムが、マグネシウムがと僅かに検出されましたが良好と判断します。
報告№109-09136 報告№113-00044 | 分析№109-001160 分析№113-000141 | 113-000141 | 油の劣化は確認されず、油中の汚染度は良好な範囲にあることから、継続使用可能な状態にあると判断します。対象設備は継続使用可能な状態にあると判断します。バックラッシによる評価トライボ診断では、バックラッシの増加量を分析結果から計算できますが、今回は情報が不足していたため、仮定して計算しております。不足している情報をお知らせ頂ければ、より正確な診断を行うことが出来ますので、可能であれば情報をお知らせ下さい。はフェログラフィーおよびSOAP／D-SOAPの結果から総合的に判断した結果、正常な状態にあると考えられます。フェログラフィー【定量分析：Is値】Is値は異常摩耗の早期発見パラメータのつで、摩耗粒子を定量化するために用います。Is値は前回に比較してのマイナス乗から変化はなく、低い値でした。フェログラフィー【定性分析：摩耗粒子および摩耗形態観察】分析結果から観察された全ての粒子量は少でした。Iカップリング発光分光分析【SOAP／D-SOAP】検出された金属元素から発生箇所を推定すると、以下の通りでした。鉄・軸受、ギヤ等カルシウム、ケイ素、ナトリウム・外部混入異物バックラッシご提供いただいた減速機に関する情報からハスバ歯車の組み合わせの段減速機構であり、この歯車の構成から接触点箇所のバックラッシを求めました。歯幅が不明でしたのでmmと仮定しました。ギヤのバックラッシの増加量を求めた結果、バックラッシの増加量は約.μmと推定されます。バックラッシ増加分の上限値は、メーカにより差異はあるものの、当社の推奨するバックラッシは、一般に推奨されるμmを管理目安にしています。この値に比較して十分に小さい値です。計数汚染度は、前回に比較してNAS級からNAS級にランク上昇し、重量汚染度は.mg/mlから.mg/mlに増加しているものの、共に当社推奨の管理限界値以下であり、良好でした。粘度、水分、全酸価、IR、RBOTの各データは、前回同様に良好でした。尚、RBOTは、前回に比較して大きな値であり減少傾向は確認されませんでした。このことから、酸化防止剤の消耗は確認されず、この油は継続使用可能な状態にあると判断できました。
報告№107-0482 | 分析№107-02868 | 107-02868 | トライボ診断により、機器軸受の潤滑状態、潤滑油の劣化状態を診断する。分析の結果、転がり軸受の寿命の指標となるフレーキングの発生は確認されず、本軸受は継続使用可能な状態にあるものの、前回に比較して、摩耗の進行が確認されました。観察された摩耗粒子には、硬い異物の噛み込みにより発生する切削粒子、局部的な油膜切れにより発生したシビア粒子が観察されていることから、これらの摩耗により発生した軌道面の損傷が起点となってフレーキングに進展する場合が考えられるため、ヶ月以内にトライボ診断を実施し、摩耗の進行状況を監視することを推奨します。このことは、前回に比較して計数汚染度がNAS級からNAS級にランク増加したこと転がり軸受の摩耗により発生する鉄がSOAPでppm、D－SOAPで検出されたこと異常摩耗の早期発見パラメータであるフェログラフィーのIs値がの乗とやや高く、硬い異物の噛み込みにより発生する切削粒子、局部的な油膜切れにより発生したシビア粒子が観察されたこと以上のことから判断しました。尚、を示す全酸価、IRの各データは良好の範囲にあることから、この油は継続使用可能と判断します。
報告№107-4530 報告№107-0383 | 分析№107-01164 分析№107-01996 | 107-01996 | 本トライボ診断は、油の性状・汚染度・摩耗状態を評価し、潤滑状態を明らかにすることにより、非常用ディーゼル発電機の保守に寄与する。トライボ診断の結果、ピストンリング、クランクメタル等の摩耗が確認されたものの、いずれも軽微であり、継続使用可能と判断します。尚、である水分が.ppmと当社推奨の管理限界値以内にあるものの、やや高い値でした。今後、水分濃度が増加した場合、発錆に注意する必要がありますので、定期的にトライボ診断を実施し、発錆の有無を監視されることを推奨します。
報告№109-09094 報告№109-09094 | 分析№109-000878 分析№109-000878 | 109-000878 | 分析の結果、全てのデータが良好であることから、この油は継続使用可能と判断します。特性低下全ての項目が良好の範囲にあったことから、特性低下は認められず良好と判断します。粘度は良好と判断します。粘度はmm/sと新油値mm/sに比較して、粘度変化率は+％で、当社推奨の管理限界値である±％以内にあり、良好と判断します。全酸価は良好と判断します。全酸価は.mgKOH/gと新油値.mgKOH/gに比較して高い値であるものの、有機物・有機化合物の結果、油劣化の兆候を示すカルボン酸の吸収が確認されていないことから、良好と判断します。有機物・有機化合物の結果、良好と判断します。有機物・有機化合物の結果、油劣化の兆候を示すカルボン酸の吸収が確認されていないことから、良好と判断します。酸化安定度の結果、良好と判断します。酸化安定度はminと当社推奨の管理限界値のmin以上であり、良好と判断します。汚染は良好と判断します。水分は良好と判断します。水分はppmと当社推奨の管理限界値の以下であり、良好と判断します。
報告№107-0410 報告№107-0410 | 分析№107-02222 分析№107-02222 | 107-02222 | 分析の結果、全てのデータが良好であることから、この油は継続使用可能であり、潤滑状態も正常と判断します。は良好と判断します。粘度は良好と判断します。粘度はmm/sと新油値mm/sに比較して、粘度変化率は-.％で、当社推奨の管理限界値である±％以内にあり、良好と判断します。水分は良好と判断します。水分はppmと当社推奨の管理限界値の以下であり、良好と判断します。全酸価は良好と判断します。全酸価は.mgKOH/gと新油値.mgKOH/gに比較して変化はなく、良好と判断します。IRの結果、良好と判断します。IRの結果、油劣化の兆候を示すカルボン酸の吸収が確認されていないことから、良好と判断します。RBOTの結果、良好と判断します。RBOTはminと当社推奨の管理限界値のmin以上であり、良好と判断します。は良好と判断します。計数汚染度は良好と判断します。計数汚染度はNAS級と当社推奨の管理限界値のNAS級以内であり、良好と判断します。重量汚染度は良好と判断します。重量汚染度は.mg/mlと当社推奨の管理限界値のmg/ml以下であり、良好と判断します。機器の潤滑状態機器の潤滑状態は正常と判断します。SOAPの結果は良好です。SOAPの結果、油の添加剤成分であるリンがppm、バリウムがppm、外部から混入したと思われるケイ素がppm検出されました。軸受の摩耗を示す錫が検出されていないことから、良好と判断します。D－SOAPの結果は良好です。D-SOAPの結果、油の添加剤成分であるバリウムが、外部から混入したと思われるカルシウムが、ナトリウムが検出されました。軸受の摩耗を示す錫が検出されていないことから、良好と判断します。フェログラフィーの結果は良好です。異常摩耗の早期発見パラメータであるフェログラフィーのIs値が×のマイナス乗と良好の範囲にあり、潤滑状態は正常と判断します。
報告№108-0265 報告№108-0265 | 分析№108-01900 分析№108-01900 | 108-01900 | 軸受振動データで異常が検知された。軸受振動データで異常が発生した原因をトライボ診断の結果から検討する。今回の供試油は、当社の社内手順で定めた必要油量より少ない油量でしたが、分析手順は当社がISOの品質管理に定める手順に則って行いましたので、重量汚染度の結果で得られたデータは本来方法で得られる結果と同等であり、評価内容に影響はないと判断します。供試油は、対象設備の停止中に排油口から全量採油しています。そのため、汚染状態は直近の状態と過去の状態とが全て入ったデータとなる事を踏まえて結果を検討しました。分析の結果、計数汚染度はNAS級とやや高い値で、粒子が比較的大型のμm以上の粒子が多いことが分かりました。潤滑状態は、異常摩耗の早期発見パラメータであるフェログラフィーのIs値がの乗とやや高いことから、やや厳しい状態から厳しい状態に遷移しつつある状態となっていたことが分かりました。また、摩耗の形態は、摩耗粒子に異物の噛み込みなどで発生する切削粒子、に加えて、金属接触が厳しい場合に発生するシビア粒子、さらに疲労摩耗粒子が観察され、切削摩耗と凝着摩耗、そして疲労摩耗が混在していたことが分かりました。観察された摩耗粒子から、潤滑面で発生していた摩耗形態は、切削摩耗、凝着摩耗、疲労摩耗の混在であることがわかり、なかでも疲労摩耗による粒子サイズはμmの粒子が観察されたことから、軸受の寿命の指標となるフレーキング発生の兆候と考えられました。この疲労摩耗粒子は、比較的厚みがあることから、観察されたサイズより大型の摩耗粒子は油槽底部に沈降してしまい、採油の際に採取されなかった可能性も考えられます。尚、フィルタグラムによるコンタミの観察から、試料油中には外部から混入したと思われる鉄錆、樹脂等も観察されていますので、汚染度が高い要因は、摩耗と外部混入異物の影響と考えられました。これらの異物は、油抜きプラグ配管内部に残留していた汚染物が検出された可能性が高いと思われます。以上の内容から、軸受振動データで異常が発生した原因を推定した結果、異物の噛み込みによる傷が起点となってフレーキングに進展した数μm～数μmサイズの切削粒子が観察されたことから、異物の噛み込みによる切削摩耗が発生し、これにより軸受軌道面に圧痕が発生し、その傷が起点となってフレーキングに進展し、軸受振動として検出された。この異物は、点検時などに混入したものの他に、Vリングの変形が確認されているため、この部分から汚染物が混入していた場合、要因のひとつとして考えられます。油膜切れにより摩耗が進行し、フレーキングに進展した切削粒子と同サイズのシビア摩耗粒子が観察されたことから、先に発生した切削摩耗などにより軌道面が荒れて、油膜切れが誘発され、油膜切れにより軸受軌道面に傷が発生し、その傷が起点となってフレーキングに進展し、軸受振動として検出された。およびの両方の現象が発生した以上のことから、今後の対策として潤滑油の初期汚染状態の改善が必須ですが、万が一、シールの不良などにより外部から汚染物の混入があった場合も同様のことが考えられますので、シールの状況を詳細にご確認下さい。を示すIRを除く項目は良好でした。IRの結果、新油と異なるピークが確認されたことから、異種油の混入、或いは、油名が違う可能性が考えられました。油名を再度ご確認下さい。
報告№102-6165 報告№102-6165 | 分析№102-03068 分析№102-03068 | 102-03068 | 精点Aを実施した結果、を示す粘度、水分、全酸価、IR、RBOTの各データは管理基準値内にあり、この油は継続使用可能と判断します。但し、本試料油は、油濾過機が設置されている油槽であるため、油中の粒子が除去されていますので、診断は油濾過機による減少率を考慮して潤滑状態を解析する必要があります。今回の解析は、十分に濾過時間が経過し、油中粒子が飽和状態になっていると仮定しています。油濾過機による油中の摩耗粒子の減少率は油濾過機の入口と出口の汚染度を評価し、その結果から求めますが、今回は油濾過機の出口から採取した試料がありませんので、減少率を濾過能力が良好とされる一般的な濾過率.として解析を行います。尚、濾過率を考慮した減少率は油濾過機の吐出量と総油量との比から換算します。本機の油濾過機の吐出量は毎時L、設備油量はLですので減少率は.となります。油濾過機により時間で.％の粒子が減少するとした場合、油がパスして増加する粒子数は、今回計数汚染度の～μmレンジですと個/mlの.％の個/mlとなります。更に、この発生粒子数から平衡濃度を計算します。平衡濃度は下式により求めます。平衡濃度＝発生粒子数／減少率・式油濾過機が設置されていない場合の減少率を.とすると平衡濃度は個/mlとなります。このことから分かるように、本試料油中の汚染度は、油濾過機が設置されていることでNAS級と清浄になっていますが、油濾過機がないと仮定した場合、計算により求めたように～μmレンジの汚染度はNAS級の汚染状態になる可能性を示唆するものととらえる事が出来ます。他のレンジを同様に計算すると以下のようになり、NAS級となります。～～～～以上等級級以上のことから、濾過機の影響で汚染状態はNAS級になってはいるものの、摩耗が発生している状態であると思われます。今後さらに摩耗が進行する可能性がありますので、傾向を見るため、油槽から採油すると同時に油濾過機の濾過前と濾過後の位置から採油を実施し、分析結果から減少率を導き、その減少率を上記方法により油濾過機がない場合の粒子数を求め、その粒子数の変化により金属接触が進行しているか落ち着いてきているのかを確認されることを推奨します。
報告№109-09136 報告№110-00485 | 分析№109-001160 分析№110-002190 | 110-002190 | は、油の粘度、油中のスラッジの発生量を判断パラメータに、粘度、全酸価、IR、RBOTで評価します。分析の結果、油の粘性を示す粘度は、新油値の.mm/sに比較して粘度変化率が-.％の.mm/sとほぼ変化はなく、また油中のスラッジの発生量を示す全酸価は、新油値の.mgKOH/gと同じ.mgKOH/gで変化が見られず劣化は確認されなかった。さらにはIRの結果でも油が劣化した場合に発生するカルボン酸の発生も確認されていないものの、酸化防止剤の残存量を示すRBOTは、限界値minに比較してminと当社推奨の管理限界値以上にあるものの低下していました。また、IRの結果、新油のIRスペクトルと一致しない箇所が確認されたことから、異種油の混入または油名の誤りなどが考えられます。なお、使用油の使用期間または使用時間が不明であったため、ご要求の油の余寿命に関する検討は行えませんでした。可能であれば、これらの情報をご提供下さい。汚染度油中の水分を計測した結果、水分はppmと新油と同等であり、継続使用可能な状態にあることが確認されました。IRの結果から異種油の混入または油名の誤りの可能性がありますので、使用油名を再度ご確認下さい。これらのことが確認されなかった場合は、潤滑油は酸化防止剤の減少と判断されますので、以下の対策が必要となります。RBOT値がminを切り、酸化防止剤が減少しています。継続使用している場合、次回定検前に当社推奨の管理限界値に到達する可能性があります。早めに更油を実施することを推奨します。
報告№109-09501 報告№109-09501 | 分析№109-003101 分析№109-003101 | 109-003101 | ちょう度値はと新グリース値に比較して上昇し、当社推奨の管理上限値であるを超えていることから、軟化していることが分かりました。軟化したグリースを使用した場合、グリースの漏洩や軸受等で油膜切れが発生することが懸念されるため、グリースを交換されることを推奨します。有機物・有機化合物で検出されたピークには新グリースと異なるピークが検出されました。グリースは以下の対策が必要です。グリースを交換されることを推奨します。グリース名が違うか、或いは、異種グリースが混入した可能性が考えられますので、グリース名、異種グリース混入の可能性を確認する必要があります。≪状態監視とパラメータ≫分析の目的および各分析のパラメータは以下の通りです。特性低下目的：グリースの分析結果から、グリースの物理的性状や劣化傾向などを確認する。全酸価JISK赤外線吸収スペクトルJISKちょう度JISK滴点JISK摩耗目的：グリース中の摩耗粒子を分析する事により、回転・摺動部の潤滑状態、摩耗劣化の程度、余寿命などを解析する。摩耗診断電子顕微鏡観察JISKX線マイクロアナリシス油中金属濃度）JISK≪分析結果≫特性低下全酸価：良好全酸価.mgKOH/gは新油値の.mgKOH/gに比較し高くはあるものの、有機物・有機化合物試験の結果で油劣化の兆候を示すカルボン酸の吸収が見られないことから問題は無いと判断します。赤外線吸収スペクトル：良好ちょう度：良好ちょう度値と当社推奨の管理限界値であるを超えていました。滴点：良好滴点はと新油値のに比較し変化はないことから問題は無いと判断します。摩耗摩耗診断電子顕微鏡観察・X線マイクロアナリシス：今回は実施していません。油中金属濃度：今回は実施していません。
報告№103-0207 | 分析№103-02074 | 103-02074 | 本試験は、油中の摩耗粒子から得られる情報からベアリング軌道面の状態を推定することを目的としました。分析の結果、ベアリングの使用時間と本試料油の使用時間とが同じであると仮定した場合、ベアリング軌道面の％程度にフレーキングが発生していると推定できます。この前提条件に間違いがなければ、ベアリングは使用可能な状態にあると思われます。これらのことは、鉄濃度から計算したフレーキングの発生面積が内輪軌道面の面積の凡そ％であること。確認された摩耗粒子がμm以下の小さな粒子が支配的であること。以上のことから判断しました。但し、今後も摩耗が進行することが予想されますのでCBMによる摩耗状態の把握が必要です。計算の結果、時間以上経過すれば、いつでも採油できる状態になりますので、この時間を目安に計画を立てて管理されることを推奨します。
報告№107-0366 報告№110-00785 | 分析№107-01900 分析№110-003761 | 110-003761 | 濾過前の試料油を分析した結果、前回に比較して水分がppmからppmに低下しているものの、処置領域にありました。前回同様にD－SOAPで油の添加剤成分であるバリウムがppm検出されました。フィルタ表面の異物観察で表面が茶褐色になっていました。・水分今後、水分の影響で錆が発生する腐食摩耗に進展することが懸念されます。・添加剤の析出フィルタ表面の異物観察で表面が茶褐色で、油の添加剤成分であるバリウムが検出されたことから、油の添加剤成分の析出によるものと思われます。今後、このスラッジの影響で油膜が形成されにくくなり、軸受の摩耗が進行することが懸念されます。これらの障害発生に対する弊害を勘案の上、濾過および水分除去を推奨します。
報告№102-8112 | 分析№102-02564 | 102-02564_速報 | 精点Aを実施した結果、軸受メタルに厳しい金属接触が発生していたことが確認されました。但し、今回観察された摩耗粒子は、昨年月に軸受損傷の際に発生したものが残留している可能性もありますので、ヶ月後に再度分析を実施し、摩耗の進行状況を確認されることを推奨します。これらのことは、フェログラフィーの結果、異常摩耗の早期発見パラメータであるIs値がと良好の範囲にあるものの、金属接触が厳しく、且つ、摩擦熱が高い場合に発生する鉄系の球状粒子が摩耗粒子の形態観察の結果で見られたこと、硬い異物の噛み込みや摺動面の微小突起の噛み込みで発生する切削粒子もみられ、さらに油膜切れにより発生する鉄とホワイトメタルが溶着したシビア粒子や、外部から混入した砂、鉄錆等が確認されたことから判断できました。尚、を示す粘度、水分、全酸価、IRは良好でした。油の余寿命を知るために実施しているRBOTは分析中です。
報告№108-0411 報告№110-00019 | 分析№108-02745 分析№110-000064 | 110-000064 | 前回同様にSOAP／D－SOAPの鉄濃度に大きな変化はなく、異常摩耗の早期発見パラメータであるフェログラフィーのIs値がと良好でした。・汚染度計数汚染度はNAS級と当社推奨の管理限界値に到達していました。粒子分布を詳細に見るとμm以上の大型の粒子が多く、サンプル瓶底部には肉眼で確認できるサイズの粒子が確認されました。フィルタ表面の異物観察で鉄錆、砂等が観察されたことから、汚染度が高い要因は、外部混入異物の影響と思われます。・前回同様に粘度、水分、全酸価、IR、RBOTの各データは良好でした。潤滑油および対象設備は継続使用可能な状態にあるものの、以下の対策を推奨します。油中の汚染度が高く、汚染物が軸受摺動面に噛み込み摩耗が進行することが懸念されます。本設備には濾過機が設置されており、常時運転しているため、汚染状態が悪化した原因は、濾過機の性能が低下した可能性が考えられます。濾過材の使用状況などをご確認下さい。今後、濾過機により摩耗粒子が除去され、摩耗の変化が生じても検出されない可能性もあります。潤滑状態をより正確に把握するには、濾過機の入口と出口から採油を実施し、その差異から濾過効率を求め、それを根拠に摩耗の進行状況を確認されることを併せて推奨します。は良好と判断します。粘度は良好と判断します。粘度はmm/sと新油値mm/sに比較して、粘度変化率は-％で、当社推奨の管理限界値である±％以内にあり、良好と判断します。水分は良好と判断します。水分は.ppmと当社推奨の管理限界値の以下にあり、良好と判断します。全酸価は良好と判断します。全酸価は.mgKOH/gと新油値に比較して高い値であるものの、年月に当社製清浄分散剤TS－を投与した影響であり、異常ではありません。IRの結果、良好と判断します。IRの結果、油劣化の兆候を示すカルボン酸の吸収が確認されていないことから、良好と判断します。計数汚染度は当社推奨の管理限界値に到達していました。計数汚染度は当社推奨の管理限界値に到達していました。計数汚染度はNAS級と当社推奨の管理限界値のNAS級に到達していました。重量汚染度は良好と判断します。重量汚染度は.mg/mlと当社推奨の管理限界値のmg/ml以内にあり、良好と判断します。機器の潤滑状態異常な潤滑状態を示す摩耗粒子は確認されませんでした。SOAPの結果は良好です。SOAPの結果、ニッケルがppm、油の添加剤成分であるリンがppm、外部から混入したと思われるナトリウムがppm検出されました。D－SOAPの結果は良好です。D－SOAPの結果、鉄が、外部から混入したと思われるカルシウムが、ナトリウムが検出されました。フェログラフィーの結果は良好です。異常摩耗の早期発見パラメータであるフェログラフィーのIs値がと良好の範囲にありました。
報告№109-09136 報告№111-00295 | 分析№109-001160 分析№111-001392 | 111-001392 | 潤滑油は継続使用可能な状態にあると判断します。粘度、全酸価、IR、RBOTの各データは良好でした。油の余寿命は、使用油の使用期間または使用時間が不明であったため、ご依頼の油の余寿命に関する検討は行えませんでした。ただし、分析の結果で新油値がminであったことから、使用期間を仮にヶ月間と仮定すれば余寿命は十二分にあると言えます。可能であれば、使用期間、あるいは使用時間の情報をご提供下さい。水分は良好でした。
|  | 113-001162 | 潤滑油は汚染度が高く、非常に高濃度のカルシウム化合物が生成していると考えられることから、汚染物やカルシウム化合物が潤滑部分に噛み込むことによる摩耗の進行が懸念されます。また、粘度の上昇および塩基価の低下が確認されたため劣化が進行していると考えられることから、に示す対策を推奨します。対象設備は継続使用可能であるため、分解点検の必要はないと判断します。但し、将来的な摩耗進行の有無を確認するためにも傾向監視を継続することが有効です。更油粘度は、一端上昇し始めると劇的に上昇することがあります。また、粘度上昇により粘性抵抗が増大して油温も上昇し、油が劣化しやすくなるため、劣化した場合、油中の酸成分により金属表面が腐食することがあります。さらに、今回カルシウム化合物が非常に高濃度で検出されたため、この化合物が摩耗を促進させることが懸念されるため、更油を推奨します。更油をする際には、油槽内を清掃し、更油する新油もNAS級程度の清浄な潤滑油を更油することを推奨します。ピストンリングの点検当該機の油中からカルシウム化合物が非常に高い濃度で検出されたため、この化合物がコンロッドメタルやクランクメタルの摩耗を促進させる可能性があります。カルシウム化合物が多く発生した原因は、ピストンリング等の摩耗によって燃焼ガスのシール性が低下し、混入した燃焼ガス中の硫黄分と油中のカルシウム添加剤が反応したためと考えられます。そのため、次回点検ではピストンリングやシリンダライナの摩耗状態の点検を推奨します。定期的なトライボ診断実施定期的な分析を実施することにより、データの変化から異常の兆候を早期に発見することが可能となります。今後懸念される切削摩耗、凝着摩耗の進行を監視するため、定期的なトライボ診断の実施を推奨します。粘度、酸価、塩基価の結果から、油は劣化が進行していると推定されます。粘度粘度は、.m/sと新油値の.mm/sに比較して粘度変化率が+％となっており、当社推奨の管理限界値である±％以内を超えていました。粘度の上昇要因は、別紙エンジンオイルの粘度上昇メカニズムをご覧ください。水分は.ppmと当社推奨の管理限界値以下にあり、良好と判断します。酸価・IR・塩基価酸価劣化の進行度は、酸価、IR、塩基価の結果から総合的に判断します。IRの結果は汚染度が高い影響で、油劣化の兆候を示すカルボン酸の吸収の確認が困難であったものの、酸価は、mgKOH/gと新油値mgKOH/gに比較して高く、塩基価は.mgKOH/gと当社推奨の限界値.以上であるものの、低下していることから、劣化が進行していると推定されます。計数汚染度、重量汚染度が高い値でした。フィルタの表面観察、SOAP-Tおよび粒度分布の結果から、汚染度が高い要因は、摩耗、スラッジ、すす、外部混入異物の影響と考えられます。計数汚染度計数汚染度はNAS級以上と汚染されていました。重量汚染度は.mg/mlでした。光学顕微鏡写真重量汚染度で濾過したフィルタ表面上の夾雑物を光学顕微鏡で観察した結果、金属片、粘ちょう物、鉄錆、砂等が観察されました。粒度分布粒度分布は.～μmの範囲にあり、.μmにピークが確認されました。μm以下の粒子が多いことから、燃焼して発生したすす等が油中粒子の主成分であることが推測できます。はフェログラフィーおよびSOAP-Tの結果から総合的に判断した結果、継続使用は可能ですが、今後の機器の機能を確認するためにも傾向管理が有用と考えます。フェログラフィー【定量分析：Is値】Is値は異常摩耗の早期発見パラメータのつで、摩耗粒子を定量化するために用います。今回のIs値は、の乗とやや高い値でした。フェログラフィー【定性分析：摩耗粒子および摩耗形態観察】分析結果から観察された代表的な粒子は、以下の通りでした。正常な摩耗粒子・潤滑状態が正常なマイルド摩耗により発生。切削粒子・異物や金属表面の微小突起による切削摩耗により発生。黒錆・潤滑状態がやや厳しい凝着摩耗により発生。金属接触が厳しく、且つ、高い摩擦熱が発生していると考えられます。フリクションポリマ・局部的に高圧・高温となる場合に発生。観察された摩耗粒子の中でも切削粒子、黒錆は、将来的な摩耗の進行に繋がる可能性を示唆しているため、傾向監視が必要と思われます。切削摩耗は、他の摩耗形態に比較して摩耗進行速度が速く注意が必要で、定期的なトライボ診断による状態監視が必要と考えます。切削摩耗の原因となる混入異物が残留している場合、この異物により切削摩耗が継続して発生する可能性があります。黒錆は、凝着摩耗に分類されます。この摩耗粒子は、油膜切れによる摺動面での金属同士の接触時に起こる高い摩擦熱によって鉄が酸化され発生します。この状態が継続した場合、摺動面で焼付が発生し、設備の損傷に至る場合があります。Iカップリング発光分光分析【SOAP-T】検出された金属元素から発生箇所を推定すると、以下の通りでした。鉄、鉛、銅、クロム、ニッケル、錫・エンジン部品リン、亜鉛、カルシウム、マグネシウム・添加剤バリウム、アルミニウム、ケイ素、ナトリウム・外部混入異物クランクメタルの摩耗SOAP-Tで錫が.ppm、ニッケルがppm、銅が.ppm検出されたことから、クランクメタル表面に摩耗が発生していると推定されました。ディーゼルエンジンのクランクメタルは積層構造になっており、クランクメタルの最表面はホワイトメタル層が存在し、その下にニッケル層、さらにその下には銅と鉛の合金であるケルメット層が存在します。ディーゼルエンジンのメタルは、設計上、油膜が正常に形成される流体潤滑が基本であることから、通常の使用においては摩耗しにくいと思われますが、メタルの潤滑部に流体潤滑になりにくい部分が発生するとメタル表面の軟質金属部が摩耗しメタル部のすぐ下のニッケル部まで摩耗し始め、ホワイトメタル層の主成分である錫や鉛、そしてメタルの第二層のニッケルやバックメタルの銅が検出されます。今後、摩耗が進行した場合、軸受が焼付を起こす可能性があるため、注意が必要です。銅を使用した箇所の溶出・摩耗SOAP-Tの結果、銅がppm検出されたことから、銅を使用した箇所の溶出・摩耗が発生していると思われます。亜鉛系添加剤を使用している潤滑油で銅が検出される場合、潤滑系統内でこれらの金属が亜鉛系添加剤の影響により溶出することが知られています。今回の検出は、この溶出と摩耗との双方によるものと考えられます。今後、別紙鉱油の酸化に対する金属触媒の影響に示すように濃度の増加に伴い酸化速度が速まる可能性があります。固形カルシウム化合物の生成SOAP-Tでカルシウムが.ppm検出されました。この影響については、別紙固形カルシウム化合物の生成をご覧ください。
報告№109-09136 報告№113-00042 | 分析№109-001160 分析№113-000119 | 113-000119 | 潤滑油は継続使用可能な状態にあると判断します。分析結果粘度粘度はmm/sと新油値.mm/sに比較して、粘度変化率は-.％で、当社推奨の管理限界値である±％以内にあり、良好と判断します。泡立ち試験泡立ち試験は-と新油値-に比較して大きな変化はなく、良好と判断します。水分はppmと当社推奨の管理限界値の以下であり、良好と判断します。酸価は.mgKOH/gと新油値.mgKOH/gに比較して高いものの、IRの結果で油劣化の兆候を示すカルボン酸の吸収が確認されていないことから、良好と判断します。
報告№108-0227 報告№110-00732 | 分析№108-01664 分析№110-003415 | 110-003415 | 【評価：B＋】Iカップリング発光分光分析供試のディーゼルエンジン油を分析した結果、検出された金属元素は、油中金属濃度の結果表に示すように、鉄、鉛、銅、アンチモン、錫、リン、亜鉛、カルシウム、バリウム、アルミニウム、ケイ素、ナトリウム、マグネシウムが検出されました。これらの検出された金属元素から発生箇所を推定すると鉄、鉛、銅、アンチモン、錫・エンジン部品リン、亜鉛、カルシウム、マグネシウム・オイル添加剤バリウム、アルミニウム、ケイ素、ナトリウム・外部混入異物であると思われます。このうち、機械部品が摩耗したと思われる元素はのグループです。フェログラフィー異常摩耗の早期発見パラメータとして摩耗粒子を定量化して評価するフェログラフィーのIs値は、潤滑状態がやや厳しいの乗でした。摩耗粒子の形態で比較的多く観察された粒子は、潤滑状態が正常な場合に発生する摩耗粒子、金属接触が厳しく、且つ、摩擦熱が高い場合に発生する球状粒子、黒錆でした。このような摩耗粒子が観察された場合には、潤滑部では正常なマイルド摩耗とやや厳しい摩耗による凝着摩耗が発生していることが分かります。【評価：B＋】計数汚染度はNAS級以上と汚染されていました。フィルタ表面の異物観察で金属片、鉄錆、砂等が観察されたことから、汚染度が高い要因は、摩耗、エンジンオイルの反応生成物、そして外部混入異物の影響と思われます。【評価：C＋】水分はppmと当社推奨の管理限界値を超えていました。今後、水分の影響でエンジン内部に錆が発生し、その影響で摩耗が発生する懸念があります。IRIRの結果、新油のIRスペクトルと一致しない箇所が確認されました。異種油の混入、または油名の誤りなどが考えられます。【評価：C＋】軸受および潤滑油は継続使用可能な状態にあると判断します。但し、水分濃度が高く、摩耗の進行が懸念されるため、以下の対策を推奨します。更油水分混入が確認されており、油膜切れなどによる摩耗と水分の影響で発生する腐食摩耗の発生が懸念されます。これらの予防処置として更油を推奨します。定期的な分析エンジン内部の摩耗の進行を監視するため、定期的に分析を実施し、摩耗の進行状況を確認することを推奨します。異種油の混入および油名の確認異種油の混入の有無、油名を再度確認することを推奨します。
報告№107-6026 報告№107-0407 | 分析№107-02108 分析№107-02203 | 107-02203 | お客様がご提供いただいた経緯に関する情報は以下の通りです。号機タービン主機の油温が上昇したため、来年月に分解点検を実施する予定である。本トライボ診断は、軸受の異常な摩耗状態発生の有無を確認することを目的としました。本考察は、本設備に精密な油清浄器の設置があるため、仮に摩耗粒子が発生していたとしても油清浄器に捕捉され、分析データには現れ難い状況にあることを前提に検討しました。分析の結果、計数汚染度はNAS級と非常に清浄な状態にあるものの、摩耗粒子形態観察で、局部的に厳しい金属接触が発生し、且つ、摩擦熱が高い場合に発生する球状粒子が散見されました。また、D－SOAPの結果、主軸の主成分である鉄が、メタルの主成分である錫が検出されました。以上のことから、軸受摺動面や循環用ポンプ内部などで局部的な油膜切れが発生している可能性が考えられます。また、精密な油清浄器が設置されているため、確認された摩耗粒子の数や濃度は小さいものの、注意する必要があります。来年月計画している分解点検後は、定期的に分析を実施し、潤滑状態を監視されることを推奨します。
報告№109-09448 報告№110-00308 | 分析№109-002802 分析№110-001252・1253 | 110-001252_1253 | カム・ローラ損傷の兆候カム・ローラの損傷は、クロム濃度の変化をパラメータとして検討しました。カム・ローラ損傷が確認された月以前の分析結果でppm検出されていたのに対して、今回はppmと倍に増加していたことが分かりました。このクロム濃度と油量リットルから摩耗した体積を計算したところ、ppmで.cm、ppmではcmとなりました。カム・ローラのサイズがわからないため摩耗の深さは計算できませんが、計算により求めたこの摩耗体積をカム・ローラの摺動面積で割ることで平均的な摩耗深さを求めることができます。計算上ではcmのサイコロが個分摩耗していることになるので、カム・ローラの損傷の兆候は捉えられたと思われます。但し、摩耗の状態をより正確に求めるためには、カム・ローラの数量およびそれぞれの摺動面積に関する更なる情報が必要です。また、クロムを使用した箇所をカム・ローラ以外にもありましたら情報をご提供下さい。カム・ローラ損傷のメカニズムカム・ローラの表面から発生するクロムの摩耗粒子は、カムとローラの特徴的な接触形態から疲労摩耗で発生する非常に微細な粒子であると推定されます。また、カム・ローラの表面に施されているクロムは非常に硬く、摩耗痕を起点にして微細な亀裂が発生しやすいことも知られています。そのため、一端発生した亀裂は、徐々に進展して突発的に大型の表面損傷につながることがあるため注意が必要です。月に確認された損傷時において、大型の摩耗粒子が発生していた可能性は考えられますが、採油を実施した箇所がクランクメタルの摩耗の検出を目的とした採油箇所であったため、仮にカム・カムローラで摩耗が発生したとしても、大型の粒子はオイルパンなどの油が滞留する箇所に沈降し、サンプリングできていないかった可能性があります。今回の分析では、大型のクロムの摩耗粒子は検出されていませんが、クロムの微小なサイズの摩耗が発生していることから、今後、今回損傷したカム・ローラ以外のカム・ローラでも、突発的な摩耗が発生する可能性があるため十分に注意する必要があります。クランクメタルの摩耗積層構造をもつクランクメタルは、部分的に第一層目のホワイトメタル、第二層目のニッケル層、並びに第三層目のケルメット層まで摩耗が進行している箇所が発生している可能性が考えられます。摩耗形態から、急激な進行は確認されていませんが、今後ケルメット層の摩耗が増加した場合、その材質の特性から摩耗が急激に進展する場合がありますので、注意が必要です。エンジンオイルの物理的性状潤滑を示す分析項目のうち、粘度の上昇が確認され、水分濃度の増加が確認されました。障害予防のため以下の対策を推奨します。粘度の上昇今回の粘度変化は、新油に比較して油清浄機入口が+％、クーラエアベントが+％の上昇となっていることから、状態監視は比較的短い周期で行う必要があります。水分濃度の調整水分の影響で金属表面で腐食摩耗が発生し、発生した鉄錆等の粒子が潤滑部に噛み込み摩耗が進行することがありますので、部分更油などにより相対的に水分濃度を低くするなどの方法推奨します。採油箇所追加の検討今回実施した採油箇所では、カム・カムローラで摩耗が進展した場合に発生する大型の摩耗粒子が採取できていない可能性がありますので、採取できる採油箇所を追加検討することを推奨します。分析項目の検討カム・ローラから発生した摩耗粒子はμm前後の非常に微細な粒子であることが確認されたため、SOAPでカム・ローラの摩耗が確認された場合、微細な粒子を観察できる電子顕微鏡と、それらの粒子の組成を分析できるX線分析を追加して実施することを推奨します。クランクメタル摩耗への対応積層構造であるクランクメタルの第三層目のケルメット層まで、部分的には摩耗が進行している可能性がありますので、定期的に分析を実施し、摩耗の進行状況を確認することを推奨します。
報告№109-09136 報告№110-00318 | 分析№109-001160 分析№110-001275 | 110-001275 | 起動回数が非常に少なく、しかも停止時間が非常に長い本設備の潤滑状態は、トライボ診断の結果ではギヤおよび軸受の潤滑状態は健全であることが確認され、また潤滑油も継続使用が可能であることが確認されました。ただし、今回一度だけの分析データから摩耗進行の有無を確認することは困難ですので、以下の対策を推奨します。．より正確な潤滑状態を把握するため、今後あと回分析を実施し、分析データの傾向から判断することを推奨します。なお、採油は、今回同様に停止直後に採油することが望ましく、理論的には運転時間が分以上経過している必要がありますので、次回の採油の注意点として、この理論時間を参考に採油されることを推奨します。
報告№109-09136 報告№112-00360 | 分析№109-001160 分析№112-001426 | 112-001426 | 減速機は継続使用可能な状態にあると判断します。但し、今後も摩耗の進行を傾向監視するため、以下の対策を推奨します。定期的な分析凝着摩耗やフレッティング摩耗、そして疲労摩耗の進行を監視するため、定期的に分析を実施し、分析データによる摩耗の進行状況を確認することを推奨します。はフェログラフィーおよびSOAP／D-SOAPの結果から総合的に判断した結果、やや厳しい状態にあると考えられます。フェログラフィー【定量分析：Is値】Is値は異常摩耗の早期発見パラメータのつで、摩耗粒子を定量化するために用います。前回に比較してのIs値はの乗から乗に低下し、低い値でした。フェログラフィー【定性分析：摩耗粒子および摩耗形態観察】分析結果から比較的多く観察された粒子は、以下の通りでした。正常な摩耗粒子・潤滑状態が正常なマイルド摩耗により発生。疲労摩耗粒子・繰返し応力を受けて発生。赤錆・フレッティングにより発生。黒錆・潤滑状態がやや厳しい凝着摩耗により発生。金属接触が厳しく、且つ、高い摩擦熱が発生していると考えられます。フリクションポリマ・局部的に高圧・高温となる場合に発生。観察された摩耗粒子の中でも赤錆、フリクションポリマは、注意が必要です。フレッティングは、・軸と転がり軸受の内輪内面・軸受箱と転がり軸受の外輪外面・転がり軸受の軌道輪と転動体・ギヤ歯面の箇所で発生する可能性があります。フレッティング粒子は酸化して硬いため、軸受軌道面やギヤ歯面に噛み込んだ場合はその傷が疲労剥離の起点となり、疲労摩耗へと進展することが想定されます。フリクションポリマは、潤滑油がギヤ歯面や軌道面に押し込められ高圧状態になると同時に、圧縮熱により高温状態になった結果、基油自身が重合反応を起こし生成することが知られています。そのため、高圧高温状態の解消がなされなければ、潤滑油の劣化が進行し、粘度上昇に因る潤滑異常に進展する場合があります。Iカップリング発光分光分析【SOAP／D-SOAP】検出された金属元素から発生箇所を推定すると、以下の通りでした。鉄・ギヤ、軸受等リン・添加剤カルシウム、アルミニウム、ナトリウム・外部混入異物前回に比較して計数汚染度はNAS級からNAS級にランク低下し、良好でした。分析結果は良好と判断します。計数汚染度計数汚染度はNAS級と当社推奨の管理限界値のNAS級以下にあり、良好と判断します。重量汚染度は.mg/mlでした。摩耗粒子の形態観察の結果、潤滑状態が正常な場合に発生する摩耗粒子、繰返し応力を受けて発生する疲労摩耗粒子、フレッティングにより発生する赤錆、金属接触が厳しく、且つ、摩擦熱が高い場合に発生する黒錆、局部的に高圧・高温となる場合に発生するフリクションポリマが比較的多く観察されました。SOAPSOAPの結果、摩耗により発生する鉄が検出されました。D-SOAPD-SOAPの結果、摩耗により発生する鉄が検出されました。フェログラフィー異常摩耗の早期発見パラメータであるフェログラフィーのIs値がの乗と良好の範囲にあるものの、摩耗粒子の形態観察の結果、潤滑状態が正常な場合に発生する摩耗粒子、繰返し応力を受けて発生する疲労摩耗粒子、フレッティングにより発生する赤錆、金属接触が厳しく、且つ、摩擦熱が高い場合に発生する黒錆、局部的に高圧・高温となる場合に発生するフリクションポリマが比較的多く観察されました。
報告№109-09447 報告№110-00768 | 分析№109-002782 分析№110-003665 | 110-003665 | 軸受および潤滑油は継続使用可能な状態にあると判断します。但し、切削摩耗の発生が確認されているため、今後は定期的に分析を実施し、摩耗の進行状況を確認することを推奨します。本試料油は、機器停止中に給油口から採油されていることから汚染度を示すデータは良好でしたが、今後の採油は、極力運転中もしくは停止直後の油槽中層部から実施されることを推奨します。
報告№109-09136 報告№114-00235 | 分析№109-001160 分析№114-000800 | 114-000800 | 分析の結果、油中の汚染度が非常に高い事がわかりました。中でも、μm～μm、μm～μmのサイズが多く作動油には適していない汚染度になっていました。作動油の汚染度は、機械の精度などによっても相違がありますが、一般にはNAS級～級より清浄であることが求められ、油中の粒子数は極力少ないことが必要とされますが、当該試料の場合はこれを大きく上回るNAS級以上となっていました。これらの汚染物質は、シリンダとピストンの間に入り込んだり、シール部分に噛みこんでシールを傷つけたり、ロッド、ブッシュの潤滑部を傷つけた、或いは、異物がバルブに噛みこんでバルブの不動作現象の要因となることから、至急、更油、或いは濾過を実施することが必要です。更油または濾過油中の汚染度が高いことから、摩耗粒子や異物等の夾雑物が潤滑部に噛み込むことによる摩耗の進行やバルブ類の動作障害やフィルタの目詰まり等の発生が懸念されるため、更油または濾過を推奨します。最適な採油方法本試料油は、機器停止中にタンクドレンから採油されているため、別紙油中粒子の沈降の影響に示すように、油中粒子が油槽底部に沈降し、分析データが高濃度に出ている可能性があります。正確なデータによる診断を行うためにも、今後の採油は、極力運転中もしくは停止直後の油槽中層部から実施されることを推奨します。分析結果SOAP-Tの結果、亜鉛が.ppmと比較的高い値で検出されました。亜鉛を使用した箇所の溶出・摩耗が発生していると思われます。発生箇所が亜鉛メッキされた部品であった場合、耐食性が低下して腐食に進展することが懸念されます。計数汚染度はNAS級を上回っており、当社推奨の管理限界値を超えていました。フィルタ残渣に金属片、鉄錆、砂等が観察されたことから、汚染度が高い要因は、摩耗と外部混入異物の影響と思われます。粘度、水分、酸価の各データは良好です。
報告№105-0186 | 分析№105-01254 | 105-01254_○ | トライボ診断により、機器軸受の潤滑状態、潤滑油の劣化状態を診断することを目的としました。分析の結果、観察された摩耗粒子には、非常に小さい領域で油膜切れを起こして発生した凝着摩耗が若干見られるものの、分析結果から求めた機器の潤滑状態、潤滑油の性状が共に良好である事から現在の潤滑状態は良好な潤滑状態にあると判断します。前回と今回の分析結果からメタルの摩耗速度を判断するため、下式で摩耗速度を求め、現時点における平均的な摩耗深さを求めたところ、摩耗の深さは軸受表面から.μmであることが推定されました。y＝×-x＋.・ここでy：平均的な摩耗深さx：運転時間本軸受がこの摩耗速度で、摩耗の限界に到達する時間、いわゆる限界使用時間を試算すると、軸受の表面粗さをsとした場合の余寿命は約万時間になると推定され、摩耗速度が非常に小さいことから潤滑状態は良好な潤滑状態であることがわかります。尚、現在の潤滑状態は、非常に小さな領域の油膜切れで発生している凝着摩耗が若干観察された事から正常であると思われますが、潤滑状態が変わり摩耗形態に変化が生じた場合摩耗速度も大きくなることもありますので定期的にトライボ診断を実施し、摩耗の進行速度を監視することが必要と判断します。
報告№106-0227 報告№106-0254 | 分析№106-01279 分析№106-01391 | 106-01391 | 濾過前の試料油を分析した結果、メタルの主成分である錫がSOAPでppm、D－SOAPでppm検出されました。メタル交換からの累積錫濃度を計算したところppmとなり、油量Lとしてメタルの摩耗深さを計算した結果、.μmと初期のメタル表面粗さをsとすると、メタルの表面は部分的に鏡面状態になっている可能性があると思われます。錫の摩耗体積＝錫濃度×-×油量×.×÷錫密度＝×-××.×÷.＝.平均的な摩耗深さ＝摩耗体積÷摩耗面積×＝.÷×＝.尚、メタル交換からヶ月経過した年月に濾過を実施していますが、この濾過を実施した際に、分析を実施しておらず濾過後の錫濃度が不明です。そのため、今回の累積錫濃度の計算は、年月の濾過で錫濃度がに改善されたと仮定しております。スラストメタル表面には、部分的に鏡面状態になっている可能性が考えられます。今後、油膜形成がされにくく、更に摩耗が進行することが懸念されるため、ヶ月以内に再度分析を実施し、摩耗の進行状況を確認されることを推奨します。
報告№109-09136 | 分析№109-001160 | 112-002804 | 油の劣化進行は確認されなかったものの、油中の汚染度が高いことから、以下の対策を推奨します。対象設備は継続使用可能な状態にあると判断します。但し、将来的な摩耗進行の有無を確認するためにも傾向監視を継続することが有効です。濾過摩耗粒子や異物等がギヤ歯面や軸受軌道面に噛み込むことによる摩耗の進行が懸念されるため、可能であれば濾過を推奨します。定期的な分析今後懸念される凝着摩耗、疲労摩耗の進行を監視するため、定期的に分析を実施することを推奨します。新油との比較による評価を示す粘度、酸価のデータは新油データを基準として評価しています。今回は油名が不明であったため評価できませんでしたが、今後評価する場合は、使用している新油を同時に分析することをご検討下さい。はフェログラフィーおよびSOAP-Tの結果から総合的に判断した結果、継続使用は可能ですが、機器の機能を保持するためにも傾向管理が有用と考えます。フェログラフィー【定量分析：Is値】Is値は異常摩耗の早期発見パラメータのつで、摩耗粒子を定量化するために用います。Is値はの乗とやや高い値でした。フェログラフィー【定性分析：摩耗粒子および摩耗形態観察】分析結果から比較的多く観察された粒子は、以下の通りでした。シビア粒子・潤滑状態がやや厳しい凝着摩耗により発生。金属潤滑部が局部的に油膜切れを起していると考えられます。疲労摩耗粒子・繰返し応力を受けて発生。フリクションポリマ・局部的に高圧・高温となる場合に発生。観察された摩耗粒子の中でもシビア粒子は、将来的な摩耗の進行に繋がる可能性を示唆しているため、傾向監視が必要と思われます。シビア粒子は、凝着摩耗に分類されます。この摩耗粒子は、ギヤ歯面や軸受軌道面で凝着、破断を繰り返し、この過程で生じる移着粒子が成長して摩耗粒子となります。そのため、ギヤ歯面や軸受軌道面では局部的に油膜切れが発生していることを示しています。この状態が継続した場合、摩耗粒子のサイズは徐々に大型化していき、設備の損傷に至る場合がありますので、傾向監視が必要です。Iカップリング発光分光分析【SOAP-T】検出された金属元素から発生箇所を推定すると、以下の通りでした。鉄、鉛、銅、クロム、錫、亜鉛・ギヤ、軸受等リン、カルシウム・添加剤バリウム、アルミニウム、ケイ素、ナトリウム、モリブデン・外部混入異物計数汚染度は、NAS級以上と、当社推奨の管理限界値を超えていました。摩耗粒子の形態観察およびSOAP-Tの結果から、汚染度が高い要因は摩耗と外部混入異物の影響と思われます。粘度粘度はmm/sとISOVG規格内にありました。水分は.ppmと当社推奨の管理限界値以下であり、良好でした。酸価は油名が不明であったため、新油データとの比較ができず評価できませんでした。潤滑油および設備の劣化比較と傾向はフェログラフィーおよびSOAP-Tの結果から総合的に判断した結果、前回同様に傾向管理が必要な状態にあると考えられます。フェログラフィー【定量分析：Is値】Is値は前回に比較しての乗から乗に上昇し、やや高い値でした。フェログラフィー【定性分析：摩耗粒子および摩耗形態観察】前回同様にシビア粒子が比較的多く観察されました。また、今回は疲労摩耗粒子が比較的多く観察されましたIカップリング発光分光分析【SOAP-T】前回と比較して鉄が.ppmからに増加し、比較的高い値で検出されました。計数汚染度は、前回同様にNAS級以上と当社推奨の管理限界値NAS級を超えていました。粘度粘度は前回同様にmm/sと変化はなく、ISOVG規格内にありました。水分は前回に比較してppmから.ppmに減少し、前回同様に当社推奨の管理限界値以下であり、良好でした。酸価は前回に比較して.mgKOH/gから.mgKOH/gに低下していることから、油劣化は進行していないと考えられます。
報告№111-00058 報告№111-00058 | 分析№111-000310 分析№111-000310 | 111-000310 | は良好と判断します。尚、RBOTがminと新油値のminに比較してmin減少していました。このまま継続使用した場合、この減少傾向から限界値に到達するのは、別紙図RBOTの減少傾向に示すように年月と推定されました。残りの継続使用期間は、約年ヶ月であると予測されます。潤滑油は継続使用可能な状態にあると判断します。≪状態監視とパラメータ≫分析の目的および各分析のパラメータは以下の通りです。特性低下目的：油の分析結果から、や劣化傾向ならびに添加剤の消耗程度、残存寿命などを確認する。粘度JISK全酸価JISK赤外線吸収スペクトルJISK酸化安定度試験JISK汚染目的：油の分析結果から、砂塵あるいは水・異種油などによるや、異物混入の有無を確認する。水分JISK計数汚染度JISB重量汚染度JISB光学顕微鏡観察摩耗目的：油中の摩耗粒子を分析する事により、回転・摺動部の潤滑状態、摩耗劣化の程度、余寿命などを解析する。摩耗診断電子顕微鏡観察JISKX線マイクロアナリシス油中金属濃度JISK≪分析結果≫特性低下粘度：良好粘度値mm/sの新油値mm/sに対する変化率は-％であり、当社推奨の管理限界値±％以内に留まっています。全酸価：良好全酸価.mgKOH/gは新油値の.mgKOH/gに比較し変化はないことから、問題は無いと判断します。赤外線吸収スペクトル：良好酸化安定度試験：良好酸化安定度試験の結果、数値minは当社推奨の管理限界値min以上に留まっており、現時点での使用は可能と判断します。汚染水分：良好水分値.ppmは当社推奨の管理限界値以内に留まっています。計数汚染度：今回は実施していません。重量汚染度：今回は実施していません。光学顕微鏡観察：今回は実施していません。摩耗摩耗診断電子顕微鏡観察・X線マイクロアナリシス：今回は実施していません。油中金属濃度：今回は実施していません。
報告№106-6102 報告№106-6125 | 分析№106-02223 分析№106-02620 | 106-02620 | オーバーホール後に初期試験を実施した結果、観察された摩耗粒子から本試料には初期のなじみ摩耗が発生していたと考えられました。今回のようになじみ過程でシビア粒子が観察された場合は、なじみ過程が正常に終了していない場合があり、異常摩耗に進展することも懸念する必要があります。なじみ過程が正常な状態で終了した場合、シビア粒子は観察されることが少なく、従って、今回のなじみ過程では、局部的な金属接触がごく一部で発生したと考えられます。この接触が、既に正常な状態に推移しているか、或いは、進行しているのかを確認するためには、計画通りオーバーホールヶ月後の月に初期試験を実施されることを推奨します。これらのことは、異常摩耗の早期発見パラメータであるフェログラフィーのIs値がと良好の範囲にあるものの、摩耗粒子形態観察の結果、金属接触が厳しい場合に発生するシビア粒子がやや多く観察されたこと以上のことから判断しました。
報告№109-09094 報告№112-00124 | 分析№109-000870 分析№112-000486 | 112-000486 | 潤滑油および軸受は継続使用可能な状態にあると判断します。はフェログラフィーおよびSOAP-Tの結果から総合的に判断した結果、正常な状態にあると考えられます。フェログラフィー【定量分析：Is値】Is値は異常摩耗の早期発見パラメータのつで、摩耗粒子を定量化するために用います。今回のIs値はのマイナス乗と低い値でした。フェログラフィー【定性分析：摩耗粒子および摩耗形態観察】分析結果から比較的多く観察された粒子は、以下の通りでした。正常な摩耗粒子・潤滑状態が正常なマイルド摩耗により発生。Iカップリング発光分光分析【SOAP-T】検出された金属元素から発生箇所を推定すると、以下の通りでした。カルシウム、ナトリウム・外部混入異物．計数汚染度、重量汚染度は共に良好でした。．粘度、水分、酸価、IR、RBOTの各データは良好でした。尚、RBOTがminと新油値のminに比較してmin減少していました。このまま継続使用した場合、この減少傾向から限界値に到達するのは、別紙図RBOTの減少傾向に示すように年月と推定されました。残りの継続使用期間は、約年ヶ月であると予測されます。≪状態監視とパラメータ≫分析の目的および各分析のパラメータは以下の通りです。特性低下目的：油の分析結果から、や劣化傾向ならびに添加剤の消耗程度、残存寿命などを確認する。粘度JISK酸価JISK赤外線吸収スペクトルJISK酸化安定度試験JISK汚染目的：油の分析結果から、砂塵あるいは水・異種油などによるや、異物混入の有無を確認する。水分JISK計数汚染度JISB重量汚染度JISB光学顕微鏡観察摩耗目的：油中の摩耗粒子を分析する事により、回転・摺動部の潤滑状態、摩耗劣化の程度、余寿命などを解析する。摩耗診断電子顕微鏡観察JISKX線マイクロアナリシス油中金属濃度JISK≪分析結果≫特性低下粘度：良好粘度値mm/sの新油値mm/sに対する変化率は-.％であり、当社推奨の管理限界値±％以内に留まっています。酸価：良好酸価.mgKOH/gは新油値の.mgKOH/g以内にあることから、問題は無いと判断します。赤外線吸収スペクトル：良好酸化安定度試験：良好酸化安定度試験の結果、数値minは当社推奨の管理限界値min以上に留まっており、現時点での使用は可能と判断します。汚染水分：良好水分値.ppmは当社推奨の管理限界値以内に留まっています。計数汚染度：良好計数汚染度はNAS級と当社推奨の管理限界値NAS級以内にあります。重量汚染度：良好重量汚染度は.mg/mlと当社推奨の管理限界値mg/ml以内にあります。光学顕微鏡観察：良好光学顕微鏡写真は捕捉された汚染物の量は少なく、スラッジは確認されませんでした。摩耗摩耗診断：良好摩耗診断の結果、異常摩耗の早期発見パラメータであるIs値がのマイナス乗と良好の範囲にあることから、潤滑状態は正常と判断します。電子顕微鏡観察・X線マイクロアナリシス：今回は実施していません。油中金属濃度：良好油中金属濃度の結果、外部から混入したと思われるカルシウム、ナトリウムが検出されたものの、良好と判断します。
|  | 114-001071 | 対象設備は継続使用可能な状態にあると判断します。但し、摩耗粒子の形態観察で局部的な厳しい金属接触と高い摩擦熱により発生する黒錆が比較的多く観察されていることから、潤滑状態の健全性を確認するためにも、継続して傾向監視することを推奨します。また、潤滑油は粘度の上昇および水分の増加が確認されたことから、以下の対策を推奨します。更油或いは部分更油粘度は、一端上昇し始めると劇的に上昇することがあります。また、粘度上昇により粘性抵抗が増大して油温も上昇し、油が劣化しやすくなることが懸念されます。また、水分が高いことから、金属表面で腐食摩耗が発生や、加水分解による添加剤の効力低下、油膜形成不良による摩耗の進行が懸念されるため、更油或いは部分更油を推奨します。粘度の上昇要因は、別紙エンジンオイルの粘度上昇メカニズムをご覧ください。摩耗の監視今後の摩耗推移を監視するため、定期的な分析実施を推奨します。黒錆は、摩擦面が将来的に異常摩耗へ進展する可能性を示唆しているため、傾向監視が有用と思われます。詳細は、別紙傾向監視が必要な摩耗粒子をご覧ください。
報告№109-09136 報告№109-09467 | 分析№109-001160 分析№109-002892 | 109-002892 | 軸受の潤滑状態および定期試験を実施し、前回データと照合した結果、油中摩耗粒子の減少が確認されました。油中の粒子濃度は、油膜破断による発生や、油槽内などでの沈降が均衡したところで一定、いわゆる平衡状態になります。このバランスが崩れると増加する場合と減少する場合とに分かれます。本軸受では、油中の粒子が減少する要因となるフィルタ類は設置されておらず、濾過による減少は考えられません。そのため、油中の摩耗粒子が減少したのは、摩耗粒子がほとんど発生せず、油槽内部での沈降があったためと考えられます。以上のことから、本軸受は摩耗の進行がなく、潤滑状態は安定した状態にあったものと判断します。これらのことは、前回に比較して、SOAP／D－SOAPの鉄濃度が増加したものの、計数汚染度はランク減少したこと異常摩耗の早期発見パラメータであるフェログラフィーのIs値がのマイナス乗と良好の範囲にあること以上のことから判断しています。潤滑油の基本特性潤滑油の基本特性は、良好の範囲にあることから、本試料油は継続使用可能と判断します。
報告№107-0259 報告№107-0259 | 分析№107-01404 分析№107-01404 | 107-01404 | 分析の結果、SOAP／D－SOAPで前回に比較して軸受の摩耗を示す錫が増加していたことから、軸受メタルの摩耗が進行していたことが確認されましたが、この摩耗は、主機の周速が低速の状態で発生していると思われます。メタルの主成分である錫の摩耗は、昨年月からのヶ月間で.ppmと微量であり、摩耗の進行速度は小さいと思われますが、念のためヶ月以内に再分析を実施し、起動停止回数と摩耗増加の関係を確認しておく事を推奨します。尚、油量、スラストメタルサイズ、回転数、起動停止回数、直近のメタル交換後の運転時間、現在の使用油の使用時間などを元に、軸受メタルの摩耗程度を計算できることから、これらを提供して下さい。は良好と判断します。粘度は良好と判断します。粘度はmm/sと新油値mm/sに比較して、粘度変化率は-％で、当社推奨の管理限界値である±％以内にあり、良好と判断します。水分は良好と判断します。水分は.ppmと当社推奨の管理限界値の以下であり、良好と判断します。全酸価は良好と判断します。全酸価は.mgKOH/gと新油値.mgKOH/gに比較してやや高い値であるものの、IRの結果で油劣化の兆候を示すカルボン酸の吸収が確認されていないことから、良好と判断します。IRの結果、良好と判断します。IRの結果、油劣化の兆候を示すカルボン酸の吸収が確認されていないことから、良好と判断します。RBOTの結果、良好と判断します。RBOTはminと当社推奨の管理限界値のmin以上であり、良好と判断します。は良好と判断します。計数汚染度は良好と判断します。計数汚染度はNAS級と当社推奨の管理限界値のNAS級以内であり、良好と判断します。重量汚染度は良好と判断します。重量汚染度は.mg/mlと当社推奨の管理限界値のmg/ml以内であり、良好と判断します。機器の潤滑状態SOAP／D－SOAPの結果、前回に比較して軸受の摩耗を示す錫が増加していました。SOAPの結果、軸受の摩耗を示す錫が検出されました。SOAPの結果、軸受の摩耗を示す錫がppm、油の添加剤成分であるリンがppm、バリウムがppm検出されました。D－SOAPの結果、軸受の摩耗を示す錫が検出されました。D－SOAPの結果、軸受の摩耗を示す錫がppm検出されました。フェログラフィーの結果は良好です。異常摩耗の早期発見パラメータであるフェログラフィーのIs値が.と良好の範囲にありました。
報告№109-09136 報告№111-00114 | 分析№109-001160 分析№111-000604 | 111-000604 | 潤滑油は継続使用可能な状態にあると判断します。を示す粘度、全酸価、IR、RBOTの各データは良好でした。尚、別紙RBOTの減少傾向から油の余寿命を求めた結果、本試料は直近の更油から起算して稼働時間が時間まで使用可能であることが分かります。水分は良好でした。
報告№109-09136 報告№110-00347 | 分析№109-001160 分析№110-001571 | 110-001571 | 汚染度重量汚染度の結果、mg/mlとやや汚染されていました。重量汚染度で使用したフィルタ表面には、茶色の粘ちょう物、金属片、鉄錆が観察されたことから、汚染の要因は、摩耗とスラッジ、外部混入異物の影響と思われます。粘度、水分、全酸価の各データは良好でした。潤滑は良好であることから劣化していないものの、やや汚染されていたことが分かりました。
報告№108-8019 報告№108-8019 | 分析№108-03236 分析№108-03236 | 108-03236 | 本試料油は、採油量がmlと少なく、汚染粒子数、汚染物重量は規定量確保できなかったため、参考値としてお考え下さい。分析の結果、汚染粒子数、汚染物重量共に当社推奨の管理限界値を超えていることが分かりました。このように汚染度が高くなったのは、摩耗粒子とフィルタ表面の分析結果で、厳しい金属接触で発生するシビア粒子や鉄錆、砂等が多く観察されたことから、外部混入の異物の影響であることが分かりました。尚、異常摩耗の早期発見パラメータであるフェログラフィーのIs値は、混合潤滑の初期的段階であるの乗であったことから、外部混入による異物の影響は小さく、継続使用は可能と思われますが、発生している摩耗形態が凝着摩耗であるため今後の摩耗進行には十分に注意が必要です。対象設備の潤滑油は、今回の採油で全量抜き取っており、採油後は新油が充填されていると思われますが、潤滑対象部位に転がり軸受が使用されている場合、異物により生じた圧痕が基点となり摩耗が進行することもありえるため、可能であれば、運転再開後に再度分析を実施し、潤滑状態の健全性を確認されることを推奨します。一方、潤滑油の基本性状の粘度および、特性低下を知るパラメータである全酸価、有機物・有機化合物、酸化安定度は、各データとも良好な範囲内にあり、特性低下は認められなかったことからこの油は継続使用可能と判断します。特性低下全ての項目が良好な範囲にあったことから特性低下は認められず良好と判断します。粘度は良好と判断します。粘度は.mm/sと新油値.mm/sに比較して、粘度変化率は+.％で、当社推奨の管理限界値である±％以内にあり、良好と判断します。全酸価は良好と判断します。全酸価はmgKOH/gと新油値mgKOH/gに比較して高い値であるものの、有機物・有機化合物で油劣化の兆候を示すカルボン酸の吸収が確認されていないことから、良好と判断します。有機物・有機化合物の結果、良好と判断します。有機物・有機化合物の結果、油劣化の兆候を示すカルボン酸の吸収が確認されていないことから、良好と判断します。酸化安定度の結果、良好と判断します。酸化安定度はminと当社推奨の管理限界値のmin以上であり、良好と判断します。色相は良好と判断します。色相はLと新油値のLに比較して大きな変化はないことから、良好と判断します。汚染粒子数、汚染度物重量共に当社推奨の管理限界値を超えています。水分は良好と判断します。水分は.ppmと当社推奨の管理限界値の以下であり、良好と判断します。汚染粒子数は当社推奨の管理限界値を超えています。汚染粒子数はNAS級以上と当社推奨の管理限界値のNAS級を超えています。汚染物重量は当社推奨の管理限界値を超えています。汚染物重量はmg/mlと当社推奨の管理限界値のmg/mlを超えています。摩耗摩耗粒子の結果、金属接触が厳しい場合に発生するシビア粒子がやや多く観察されています。摩耗粒子の結果、金属接触が厳しい場合に発生するシビア粒子がやや多く観察されています。異常摩耗の早期発見パラメータであるフェログラフィーのIs値がの乗とやや高く、摩耗粒子の形態観察の結果、金属接触が厳しい場合に発生するシビア粒子がやや多く観察されています。金属濃度SOAPの結果は良好です。金属濃度SOAPの結果、油の添加剤成分であるリン、亜鉛、カルシウム、外部から混入したと思われるバリウム、ケイ素、ホウ素が検出されています。金属濃度酸溶解法の結果、鉄が検出されています。金属濃度酸溶解法の結果、鉄、油の添加剤成分であるリン、カルシウム、外部から混入したと思われるバリウム、アルミニウム、ナトリウムが検出されています。
報告№107-4530 報告№107-0342 | 分析№107-01164 分析№107-01802 | 107-01802 | 濾過前の試料油を分析した結果、摩耗粒子形態観察で金属接触が厳しい場合に発生するシビア粒子が多く観察されました。計数汚染度が前回NAS級から、今回NAS級に約ヶ月でランク増加しました。）軸受の摩耗軸受摺動部や鉄系材料同士が接触し摩耗する箇所、例えばラビリンス、軸受支持部、油用ポンプ内部などで局部的に厳しい金属接触が発生している可能性があります。今後、更に摩耗が進行することが懸念されます。）汚染度の増加摩耗粒子の形態観察およびフィルタ写真で、鉄錆、砂等が観察されたため、汚染度が増加した要因は、摩耗粒子および外部から混入したと思われる異物の影響と考えられました。これらの障害発生に対する弊害を勘案の上、ヶ月以内に再度分析を実施し、汚染度及び摩耗の進行状況を確認することを推奨します。
報告№106-0025 報告№106-0130 | 分析№106-00118 分析№106-00873 | 106-00873 | 分析の結果、前回と同様に摩耗粒子形態観察でマイクロフレーキングの発生が確認されました。計数汚染度が前回のNAS級からNAS級にランク減少していますが、これは採油時の機器運転状態に差異があり、採油条件に違いがあったことが原因である可能性があります。また、フェログラフィーの摩耗形態観察の結果で、マイクロフレーキングの発生が確認されており、念のため、稼動時間が時間以上経過した時点で再度分析を実施し、摩耗の進行状況を確認することを推奨します。これらのことは、前回に比較して計数汚染度はNAS級からNAS級にランク減少し、異常摩耗の早期発見パラメータであるフェログラフィーのIs値が.と良好の範囲にあるものの、摩耗粒子形態観察の結果、マイクロフレーキングがやや多く観察されたこと以上ことから判断しました。尚、採油時の機器の運転状態により、計数汚染度に差異が確認されている場合があります。今後の採油は、毎回機器運転中の採油に実施されることを推奨します。
|  | 113-001505 | ポンプC側軸受は使用可能な状態であり、分解点検で軸受部品を交換する必要はないと判断します。定期的なトライボ診断実施今後の適切な分解点検時期を見出すためにも、定期的な分析による傾向監視により、軸受の潤滑と摩耗の進行状態を確認するよう推奨します。はフェログラフィーおよびSOAP-Tの結果から総合的に判断した結果、継続使用は可能ですが、今後の摩耗進行を確認するためにも傾向管理が有用と考えます。フェログラフィー【定性分析：摩耗粒子および摩耗形態観察】観察された代表的な摩耗粒子は、以下の通りでした。黒錆・潤滑状態がやや厳しい凝着摩耗により発生。局部的に金属接触が厳しく、且つ、高い摩擦熱が発生していると考えられます。黒錆は、凝着摩耗に分類されます。この摩耗粒子は、油膜切れによる軸受軌道面での金属同士の接触時に起こる高い摩擦熱によって鉄が酸化され発生します。この状態が継続した場合、軸受軌道面で焼付が発生し、設備の損傷に至る場合があります。Iカップリング発光分光分析【SOAP-T】検出された金属元素から発生箇所を推定すると、以下の通りでした。鉄、鉛、銅、クロム、ニッケル、錫・軸受等リン、亜鉛、カルシウム、バリウム、アルミニウム、ケイ素、ナトリウム、マグネシウム・添加剤、増ちょう剤、外部混入異物
報告№105-0027 | 分析№105-00226 | 105-00226 | ・濾過前の試料油を分析した結果、摩耗粒子形態観察で、前回確認された切削粒子の他に、金属接触が厳しく、且つ、摩擦熱が高い場合に発生する黒錆が観察されました。・D－SOAPの結果、メタルの主成分である錫が前回のから今回に増加していました。現在のところ、軸受メタルは使用可能な範囲にありますが、今後さらに油膜切れに伴うメタル摩耗の進行が懸念されます。これらの障害発生に対する弊害を勘案の上、もう一度ヶ月後に分析を実施し、汚染状態および摩耗の進行状況を確認されることを推奨します。
報告№109-09136 報告№112-00176 | 分析№109-001160 分析№112-000727 | 112-000727 | 減速機は継続使用可能な状態にあると判断します。但し、今後も摩耗の進行を傾向監視するため、以下の対策を推奨します。定期的な分析凝着摩耗の進行を監視するため、定期的に分析を実施し、分析データによる摩耗の進行状況を確認することを推奨します。バックラッシによる評価トライボ診断では、バックラッシの増加量を分析結果から計算できますので、構造が確認できる図面、ギヤの形式、歯形、モジュール、歯数、歯幅、油入替後の稼働時間ならびに分解点検後の稼働時間をお知らせ下さい。計算結果をご報告いたします。フェログラフィーIs値は異常摩耗の早期発見パラメータのつで、摩耗粒子を定量化するために用います。前回に比較してIs値はの乗から乗に低下し、潤滑状態は正常と判断できます。摩耗粒子の形態で比較的多く観察された粒子は、潤滑状態が正常な場合に発生する摩耗粒子金属潤滑部が局部的に油膜切れを起して発生するシビア粒子でした。これらの摩耗粒子が観察された場合、潤滑部で発生している摩耗形態は、正常なマイルド摩耗潤滑状態がやや厳しい凝着摩耗であることが分かります。Iカップリング発光分光分析【SOAP-T】検出された金属元素は、SOAP-Tの結果表に示すように、鉄、リン、アルミニウム、ナトリウム、モリブデンでした。検出された金属元素から発生箇所を推定すると鉄・ギヤ・軸受等リン、モリブデン・オイル添加剤アルミニウム、ナトリウム・外部混入異物であると思われます。このうち、機械部品が摩耗したと思われる元素はのグループです。前回に比較して計数汚染度はNAS級以上からNAS級にランク低下したものの、当社推奨の管理限界値に到達していました。フェログラフィーの結果から、汚染度が高い要因は、摩耗によるものと思われます。
報告№109-09249 報告№111-00170 | 分析№109-001747 分析№111-000922 | 111-000922 | 潤滑油は継続使用可能な状態であり、また運転中における潤滑状態も正常であったものと判断します。分析の結果は全ての分析項目の値が当社推奨の管理基準値を満たしており、新油分析値との比較結果も問題となる値はありませんでした。分析結果特性低下特性低下に係るパラメータの分析結果は良好と判断します。粘度粘度はmm/sと新油値mm/sに対する粘度変化率は+％で、当社推奨の管理限界値である±％以内にあり、良好と判断します。全酸価添加タービン油の全酸価は、油メーカによって初期値が違うため統一した管理基準を設定するのが困難であることから、当社では管理限界値を設定しておらず、新油分析値との比較及び他の分析項目の結果より全酸価の状態判断を行います。その結果、全酸価は.mgKOH/gと新油値.mgKOH/gに比較して若干高くなっていますが、IRチャートに示すように劣化の兆候として現れるカルボン酸などの有機物・有機化合物の発生が確認されていないことから、良好と判断します。酸化安定度酸化安定度はminであり、当社推奨の管理限界値のmin以上であることから良好と判断します。有機物・有機化合物有機物・有機化合物は、IRチャートによる新油分析値との比較の結果、cm-付近に劣化の兆候を示すカルボン酸の吸収が確認されていないことから、良好と判断します。色相はL.であり、新油値のL.に比較して変化はないことから、良好と判断します。汚染に係るパラメータの分析結果は良好と判断します。水分はppmであり、当社推奨の管理限界値の以下であることから良好と判断します。汚染粒子数はNAS級であり、当社推奨の管理限界値のNAS級以内であることから良好と判断します。汚染度物重量は.mg/mlであり、当社推奨の管理限界値のmg/ml以内であることから良好と判断します。摩耗運転中における潤滑状態は正常であったものと判断します。異常摩耗の早期発見パラメータであるフェログラフィーのIs値がのマイナス乗と当社基準値と比較して良好の範囲にあったことから、潤滑箇所の潤滑状態は正常と判断します。金属濃度SOAP法により金属濃度を測定した結果、金属元素は検出されませんでした。金属濃度酸溶解法により金属濃度を測定した結果、潤滑箇所で発生する金属接触によって検出される鉄が、外部から混入したと思われるカルシウムが、ナトリウムが検出されましたが僅かであり良好と判断します。
報告№109-0034 報告№109-0034 | 分析№109-00170 分析№109-00171 | 109-00171 | 分析の結果、摩耗は安定していると判断します。これらのことは、前回に比較して、計数汚染度はランク減少し、SOAP／D－SOAPの鉄および錫濃度に変化がないこと異常摩耗の早期発見パラメータであるフェログラフィーのIs値がのマイナス乗と良好の範囲にあること以上のことから判断しています。は良好と判断します。計数汚染度は良好と判断します。計数汚染度はNAS級と当社推奨の管理限界値のNAS級以内にあり、良好と判断します。重量汚染度は良好と判断します。重量汚染度は.mg/mlと当社推奨の管理限界値のmg/ml以内にあり、良好と判断します。機器の潤滑状態機器の潤滑状態は正常と判断します。SOAPの結果は良好です。SOAPの結果、油の添加剤成分であるリンが検出されています。摩耗により発生する鉄および錫が検出されていないことから、良好と判断します。D－SOAPの結果は良好です。D－SOAPの結果、摩耗により発生する鉄および錫が検出されていないことから、良好と判断します。フェログラフィーの結果は良好です。異常摩耗の早期発見パラメータであるフェログラフィーのIs値がのマイナス乗と良好の範囲にあり、潤滑状態は正常と判断します。
報告№109-09136 報告№110-00319 | 分析№109-001160 分析№110-001308 | 110-001308 | は、油の粘度、油中のスラッジの発生量を判断パラメータに、粘度、全酸価、IR、RBOTで評価します。分析の結果、油の粘性を示す粘度は、新油値のmm/sに比較して粘度変化率が+.％のmm/sとほぼ変化はなく、また油中のスラッジの発生量を示す全酸価は、新油値の.mgKOH/gに比較して大きな変化のない.mgKOH/gと劣化は確認されなかった。さらにはIRの結果でも油が劣化した場合に発生するカルボン酸の発生も確認されず、酸化防止剤の残存量を示すRBOTは、限界値minに比較して、十分に残量があるminであった以上のことから、潤滑油の劣化は確認されませんでした。一方、油中の水分を計測した結果、水分はppmと新油と同等であり、継続使用可能な状態にあることが確認されました。潤滑油は継続使用可能な状態にあると判断します。なお、潤滑油の余寿命は、RBOTの使用時間当たりの減少量から推定しますが、推定には新油値と使用油のRBOT値に加えて、使用時間または直近の油入替日が必要となります。今後は、可能であればご提供下さい。
報告№108-0411 報告№110-00328 | 分析№108-02745 分析№110-001476 | 110-001476 | ・摩耗状態グリース中の金属成分をD－SOAPにより分析した結果、摩耗により発生したと思われる鉄、銅、錫が検出されました。一方、供試グリースを溶剤に溶かし、グリースに含まれている粒子をフェログラフィーにより観察した結果では、金属潤滑部が局部的に油膜切れを起して発生するシビア粒子が観察されました。これらのことから、軸受潤滑部で発生している摩耗形態は、金属接触が厳しい場合に発生する凝着摩耗であることがわかりましたが、転がり軸受の寿命の指標としているフレーキングによる摩耗粒子が観察されなかったことから、本軸受は継続使用可能な状態にあると判断できます。・グリースのちょう度はと当社推奨の管理下限値を超えていました。また、IRで新グリースと異なるピークが確認されたことから、グリース名が違うか、或いは、異種グリースが混入した可能性が考えられます。・グリース中の水分の結果、ppmと新グリース値のppmよりも高い値であることから、水分が混入した可能性があります。結論変色原因グリースが変色した原因は、グリースの劣化は確認されず、凝着摩耗による摩耗粒子が観察されたことから、発生した摩耗粒子によるものと思われます。ベアリングとグリースの状態軸受は継続使用可能な状態にあると判断できますが、グリースは水分の混入が確認されたため、グリースの劣化の進行やベアリングの錆の発生が懸念されます。発錆と劣化に対する対策グリースは、混入した水分の影響で酸化劣化が加速する懸念があります。ベアリング鋼は、水分により錆が発生しやすいため、グリースの入れ替え必要で至急入れ替えることを推奨します。なお、グリースの入れ替えができない場合は、定期的な分析により錆の発生状況を監視するとともに、スラッジの発生状況を確認することを推奨します。定期的な分析今後、摩耗の進行を監視するため、定期的に分析を実施し、摩耗の進行状況を確認されることを推奨します。グリース名の確認IRで新グリースと異なるピークが確認されたことから、グリース名が違うか、或いは、異種グリースが混入した可能性がありますので、再度グリース名をご確認下さい。SOAP／D－SOAPのデータについて報告書の管理表中に示しているSOAP／D－SOAPは、グリース潤滑の場合、摩耗粒子が均一に分散していないため、測定値が大きく変動することがありますので参考値としてお考え下さい。グリースの物理的性状・ちょう度は当社推奨の管理下限値を超え、さらにIRで新グリースと異なるピークが確認されました。・水分の混入が確認されました。ちょう度ちょう度はと当社推奨の管理限界値であるから以内にあり、良好と判断します。滴点滴点はと新グリース値に比較して低下していました。水分はppmと新グリース値ppmに比較して高い値でした。全酸価全酸価はmgKOH/gと新グリース値mgKOH/g以内にあり、良好と判断します。IRIRの結果、油劣化の兆候を示すカルボン酸の吸収が確認されていないことから、良好と判断します。但し、新グリースと異なるピークが確認されたことから、グリース名が違うか、或いは、異種グリースが混入した可能性が考えられます。軸受の潤滑状態D－SOAPで転がり軸受の摩耗により発生した鉄、銅、錫が検出されました。SOAPSOAPの結果、摩耗により発生する鉄等は検出されませんでした。D－SOAPD－SOAPの結果、鉄、銅、錫が検出されました。フェログラフィー摩耗粒子の形態観察の結果、金属潤滑部が局部的に油膜切れを起して発生するシビア粒子が観察されました。
報告№109-09094 報告№110-00717 | 分析№109-000915 分析№110-002822 | 110-002822 | は良好と判断します。尚、RBOTがminと新油値のminに比較してmin減少していました。このまま継続使用した場合、この減少傾向から限界値に到達するのは、別紙図RBOTの減少傾向に示すように年月と推定されました。残りの継続使用期間は、約年ヶ月であると予測されます。潤滑油は継続使用可能な状態にあると判断します。≪状態監視とパラメータ≫分析の目的および各分析のパラメータは以下の通りです。特性低下目的：油の分析結果から、や劣化傾向ならびに添加剤の消耗程度、残存寿命などを確認する。粘度JISK全酸価JISK赤外線吸収スペクトルJISK酸化安定度試験JISK汚染目的：油の分析結果から、砂塵あるいは水・異種油などによるや、異物混入の有無を確認する。水分JISK計数汚染度JISB重量汚染度JISB光学顕微鏡観察摩耗目的：油中の摩耗粒子を分析する事により、回転・摺動部の潤滑状態、摩耗劣化の程度、余寿命などを解析する。摩耗診断電子顕微鏡観察JISKX線マイクロアナリシス油中金属濃度）JISK≪分析結果≫特性低下粘度：良好粘度値mm/sの新油値mm/sに対する変化率は+.％であり、当社推奨の管理限界値±％以内に留まっています。全酸価：良好全酸価.mgKOH/gは新油値の.mgKOH/gに比較し変化はないことから、問題は無いと判断します。赤外線吸収スペクトル：良好酸化安定度試験：良好酸化安定度試験の結果、数値minは当社推奨の管理限界値min以上に留まっており、現時点での使用は可能と判断します。汚染水分：良好水分値.ppmは当社推奨の管理限界値以内に留まっています。計数汚染度：今回は実施していません。重量汚染度：今回は実施していません。光学顕微鏡観察：今回は実施していません。摩耗摩耗診断電子顕微鏡観察・X線マイクロアナリシス：今回は実施していません。油中金属濃度：今回は実施していません。
報告№109-09136 報告№110-00083 | 分析№109-001160 分析№110-000293 | 110-000293 | ・摩耗状態前回に比較してSOAP／D－SOAPの鉄および錫濃度に大きな変化はなく、異常摩耗の早期発見パラメータであるフェログラフィーのIs値がのマイナス乗と良好でした。・汚染度前回に比較して計数汚染度はNAS級からNAS級にランク減少し、良好でした。・前回同様にIR、RBOTの各データは良好でした。尚、RBOTが前回に比較してmin上昇しています。RBOTが上昇する要因は、更油や補給が考えられます。お客様からの情報では、更油や補給を実施していないことから、RBOTが上昇した原因は分かりませんでした。但し、今回の分析結果で、IRで異種油の混入などは確認されていないため、本試料油は継続使用可能な状態にあります。今後は、今回のRBOT値を基に潤滑油の寿命を評価します。潤滑油および軸受は継続使用可能な状態にあると判断します。
報告№109-09136 報告№113-00133 | 分析№109-001160 分析№113-000498 | 113-000498 | 臨時・濾過前の試料油を分析した結果、ガイドメタルの主成分である錫がSOAPでppm、D-SOAPでppm検出されました。ガイドメタルの摩耗D-SOAPでガイドメタルの主成分である錫が前回に比較してからppmに増加していることから、ガイドメタルの摩耗が進行していると推定されます。また、現状では、樹脂軸受であるスラストメタルの摩耗は確認されていないものの、今後、ガイドメタルで発生した摩耗粒子が柔らかい樹脂軸受に埋め込まれて、ランナー側が摩耗することが懸念されます。これらの障害発生に対する弊害を勘案の上、ヶ月後にトライボ診断を実施し、摩耗の進行状況を確認することを推奨します。また、今後ガイドメタルの摩耗が進行した場合、摩耗程度を評価する必要がありますので、次回分析時には、メタルサイズ、油量、メタルの使用開始時期をお知らせください。
報告№106-0227 報告№106-4566 | 分析№106-01279 分析№106-01944 | 106-01944 | 分析の結果、計数汚染度がNAS級と当社推奨の管理限界値に到達していました。摩耗粒子形態観察及びフィルタ写真で外部から混入した鉄錆、砂が観察されたことから、汚染度が高い原因は、外部から混入した異物の影響と考えられました。今回、油面計ドレンから採油を実施しており、採油前の排油量が不足していた可能性も考えられます。現在のところ、軸受は継続使用可能と判断しますが、今後の採油は油面計配管分の油量の～倍程度排油を行ってから、採油を実施されることを推奨します。これらのことは、計数汚染度がNAS級と当社推奨の管理限界値に到達していたこと摩耗粒子形態観察及びフィルタ写真で外部から混入した異物が多く観察されたことD－SOAPの結果で鉄が多く検出されたこと以上のことから判断しました。
報告№102-6098 | 分析№102-01799 | 102-01799 | 濾過前の試料油を分析した結果、フェログラフィーを除く項目は良好でした。フェログラフィーの結果、潤滑異常の早期発見パラメータである、摩耗過酷度を示すIs値が-と非常に良好の範囲にあるものの、フレッティングにより発生したμm未満の赤錆、外部から混入した砂、鉄錆等の異物が多く見られました。フレッティングはスラストランナー固定部やスラストメタル台金部の鉄系材料が接合されたり、勘合されていたりする部分から発生します。フレッティングによる赤錆が少量発生しても直ちに異常ではありませんが、起動停止が頻繁にあるような場合には、軟らかい軸受表面に、硬いフレッティング粒子が埋め込まれそれが原因で、起動時のトルク増大による起動開度の増加にもなる事があります。巡視の際には、起動開度の増大や、軸受温度の跳ね上がり等の変化に注意して下さい。また、埋め込まれたこれらの粒子による摩耗の進行もありますので、次年度の分析では摩耗粒子の増加に注意が必要ですから、濾過前のデータを分析するようお願いします。
報告№109-09249 報告№111-00162 | 分析№109-001747 分析№111-000843 | 111-000843 | 潤滑油は継続使用可能な状態であり、また運転中における潤滑状態も正常であったものと判断します。本試料油は、汚染や摩耗に関するデータが異常として出やすいドレンプラグから採油されたにもかかわらず、分析結果の全ての分析項目の値が当社推奨の管理基準値を満たしており、新油分析値との比較結果も問題となる値はありませんでした。分析結果特性低下特性低下に係るパラメータの分析結果は良好と判断します。粘度粘度はmm/sと新油値mm/sに対する粘度変化率は-％で、当社推奨の管理限界値である±％以内にあり、良好と判断します。全酸価添加タービン油の全酸価は、油メーカによって初期値が違うため統一した管理基準を設定するのが困難であることから、当社では管理限界値を設定しておらず、新油分析値との比較及び他の分析項目の結果より全酸価の状態判断を行います。その結果、全酸価は.mgKOH/gと新油値.mgKOH/gに比較して若干高くなっていますが、IRチャートに示すように劣化の兆候として現れるカルボン酸などの有機物・有機化合物の発生が確認されていないことから、良好と判断します。酸化安定度酸化安定度はminであり、当社推奨の管理限界値のmin以上であることから良好と判断します。有機物・有機化合物有機物・有機化合物は、IRチャートによる新油分析値との比較の結果、cm-付近に劣化の兆候を示すカルボン酸の吸収が確認されていないことから、良好と判断します。色相はL.であり、新油値のL.に比較して変化はないことから、良好と判断します。汚染に係るパラメータの分析結果は良好と判断します。水分は.ppmであり、当社推奨の管理限界値の以下であることから良好と判断します。汚染粒子数はNAS級であり、当社推奨の管理限界値のNAS級以内であることから良好と判断します。汚染度物重量は.mg/mlであり、当社推奨の管理限界値のmg/ml以内であることから良好と判断します。摩耗フェログラフィーによる摩耗粒子の観察の結果、潤滑状態が正常な場合に発生する摩耗粒子、金属潤滑部が局部的に油膜切れを起して発生するシビア粒子、局部的に高圧・高温となる場合に発生するフリクションポリマ、外部から混入したと思われる鉄錆等が比較的多く観察されました。異常摩耗の早期発見パラメータであるフェログラフィーのIs値がの乗とやや高く、摩耗粒子の形態観察の結果、潤滑状態が正常な場合に発生する摩耗粒子、金属潤滑部が局部的に油膜切れを起して発生するシビア粒子、局部的に高圧・高温となる場合に発生するフリクションポリマ、外部から混入したと思われる鉄錆等が比較的多く観察されました。金属濃度SOAP法により金属濃度を測定した結果、潤滑箇所で発生する金属接触によって検出される鉛がppm、外部から混入したと思われるケイ素ががppm検出されました。金属濃度酸溶解法により金属濃度を測定した結果、潤滑箇所で発生する金属接触によって検出される鉄が、鉛が、錫が、外部から混入したと思われるナトリウムが検出されました。
報告№109-09136 報告№110-00651 | 分析№109-001160 分析№110-002991 | 110-002991 | 、汚染状態、摩耗状態は良好でした。潤滑油および本機器は継続使用可能な状態にあると判断します。
報告№109-09136 報告№110-00024 | 分析№109-001160 分析№110-000078 | 110-000078 | ・摩耗状態前回に比較してSOAP／D－SOAPの結果、鉄および錫濃度に大きな変化はなく、異常摩耗の早期発見パラメータであるフェログラフィーのIs値がのマイナス乗と良好でした。・汚染度前回に比較して計数汚染度はNAS級から変化はありませんでした。・粘度、水分、全酸価、IRの各データは良好でした。潤滑油および軸受は継続使用可能な状態にあると判断します。
報告№106-6023 報告№106-8002 | 分析№106-00388 分析№106-00629 | 106-00629_修正060911 | 今年月に完了したオーバーホール後の初期試験を実施しました。その結果、計数汚染度がNAS級と初期値としてはやや高い値でした。光学顕微鏡写真の結果でスラッジ状の異物が多く観察され、また、フェログラフィーの摩耗粒子形態観察では金属接触が厳しい場合に発生するシビア粒子がやや多く観察されたことから、汚染の要因は摩耗粒子およびスラッジの発生によるものと考えられました。今後、油中汚染物の影響で更に摩耗が進行することが懸念されます。また、D－SOAPの結果で軸受メタル主成分である錫が検出されており、軸受メタルの摩耗があったものと考えられ、この摩耗がオーバーホール後に発生していたと仮定すると、短期間で摩耗が進行していたと考えられます。今後は、ヶ月以内に精点Bを実施し、摩耗の進行状況を確認されることを推奨します。これらのことは、計数汚染度がNAS級と初期値としてはやや高いこと異常摩耗の早期発見パラメータであるフェログラフィーのIs値が.と良好の範囲にあるものの、摩耗粒子の形態観察の結果、金属接触が厳しい場合に発生するシビア粒子がやや多く観察されたことD－SOAPの結果、鉛が.ppm、銅が、メタルの主成分である錫が、亜鉛が検出されたこと以上のことから判断しました。
報告№109-09249 報告№112-00272 | 分析№109-001747 分析№112-001092 | 112-001092 | 潤滑油および軸受は継続使用可能な状態にあると判断します。但し、今後も摩耗の進行を傾向監視するため、以下の対策を推奨します。定期的な分析切削摩耗の進行を監視するため、定期的に分析を実施し、分析データによる摩耗の進行状況を確認することを推奨します。シリコン系のグリースや添加剤の確認シリコン系の添加剤やグリースを使用している箇所があるかについてご確認下さい。はフェログラフィーおよびSOAP／D-SOAPの結果から総合的に判断した結果、やや厳しい状態にあると考えられます。フェログラフィー【定量分析：Is値】Is値は異常摩耗の早期発見パラメータのつで、摩耗粒子を定量化するために用います。今回のIs値はの乗とやや高い値でした。フェログラフィー【定性分析：摩耗粒子および摩耗形態観察】分析結果から比較的多く観察された粒子は、以下の通りでした。正常な摩耗粒子・潤滑状態が正常なマイルド摩耗により発生。切削粒子・異物や金属表面の微小突起による切削摩耗により発生。観察された摩耗粒子の中でも切削粒子は、注意が必要です。摩耗形態の中でも切削摩耗は摩耗進行速度が速く、転がり軸受でこの摩耗形態が発生した場合には寿命が分の程度に低下することも知られており、切削摩耗により生じた軌道面の損傷が起点となって転がり軸受の寿命となるフレーキングに進展することから傾向監視による経過監視が必要です。Iカップリング発光分光分析【SOAP／D-SOAP】検出された金属元素から発生箇所を推定すると、以下の通りでした。鉄、鉛、亜鉛・軸受等カルシウム、ケイ素、ナトリウム・外部混入異物ケイ素の検出金属濃度でケイ素がppmと高い値でした。一般に、潤滑油中からケイ素が検出された場合の原因として、シリコン油或いは、シリコン系の添加剤が検出されるフェログラフィーおよびフィルタ表面の異物観察で砂が多く観察されて検出されるシリコングリースをシール部に塗布している場合、このシリコングリースが潤滑油に混入して検出されるなどが挙げられます。ケイ素が多く検出された原因がであると軸受摺動面に噛み込み摩耗が進行したり、であると潤滑油とグリースが混ざって粘度が上昇し、粘性抵抗が増大することにより、油温が上昇する等の悪影響を及ぼすことがあります。分析の結果から、今回検出された原因は、比較的高濃度であることからの可能性が考えられます。については、分析結果では確認することが出来ませんので、これに関する情報があれば提供をお願いします。水分、汚染度物重量は共に良好でした。汚染粒子数はNAS級とやや高い値でした。フィルタ表面の異物観察で金属片、鉄錆、砂等が観察されたことから、汚染度が高い要因は、摩耗と外部混入異物の影響と思われます。．粘度、酸価、酸化安定度、有機物・有機化合物の各データは良好でした。分析結果特性低下特性低下に係るパラメータの分析結果は良好と判断します。粘度粘度はmm/sと新油値mm/sに対する粘度変化率は+.％で、当社推奨の管理限界値である±％以内にあり、良好と判断します。酸価添加油の酸価は、油メーカによって初期値が違うため統一した管理基準を設定するのが困難であることから、当社では管理限界値を設定しておらず、新油分析値との比較及び他の分析項目の結果より酸価の状態判断を行います。その結果、酸価は.mgKOH/gと新油値.mgKOH/g以下にあることから、良好と判断します。酸化安定度酸化安定度はminであり、当社推奨の管理限界値のmin以上であることから良好と判断します。有機物・有機化合物有機物・有機化合物は、IRチャートによる新油分析値との比較の結果、cm-付近に劣化の兆候を示すカルボン酸の吸収が確認されていないことから、良好と判断します。色相はL.でした。汚染にかかわるパラメータの分析結果は、汚染粒子数はやや高い値でした。水分はppmであり、当社推奨の管理限界値の以下であることから良好と判断します。汚染粒子数はNAS級であり、当社推奨の管理限界値のNAS級以下であるものの、やや高い値でした。汚染度物重量は.mg/mlであり、当社推奨の管理限界値のmg/ml以下であることから良好と判断します。摩耗フェログラフィーによる摩耗粒子の観察の結果、潤滑状態が正常な場合に発生する摩耗粒子、異物の噛み込みや金属表面の微小突起により発生する切削粒子が比較的多く観察されました。異常摩耗の早期発見パラメータであるフェログラフィーのIs値がの乗とやや高く、摩耗粒子の形態観察の結果、潤滑状態が正常な場合に発生する摩耗粒子、異物の噛み込みや金属表面の微小突起により発生する切削粒子が比較的多く観察されました。金属濃度SOAP法により金属濃度を測定した結果、外部から混入したと思われるケイ素がppm検出されました。金属濃度酸溶解法により金属濃度を測定した結果、潤滑箇所で発生する金属接触によって検出される鉄がppm、鉛が、亜鉛が、外部から混入したと思われるカルシウムが、ナトリウムが検出されました。
報告№106-0025 報告№106-0018 | 分析№106-00118 分析№106-00081 | 106-00081 | 分析の結果、全てのデータが良好であることから、この油は継続使用可能であり潤滑状態も正常と判断します。尚、摩耗粒子形態観察で白い樹脂が観察されました。この白い樹脂は、今回の採油箇所が排油口であることから、排油口配管内に残留していたものか、排油口に巻いてあったシールテープが混入した可能性が考えられました。今後の採油は、外部からの異物が混入しないように採油時には採油口の汚染物を拭き取るなどを行い、採油されることを推奨します。又、採油前の排油量がドレン配管分であり不足していた可能性も考えられます。今後の採油はドレン配管分の油量の～倍程度行って、採油を実施されることを併せて推奨します。
報告№109-09136 報告№112-00688 | 分析№109-001160 分析№112-003181 | 112-003181 | 油の劣化は確認されず、油中の汚染度は良好な範囲にあることから、継続使用可能な状態にあると判断します。軸受は継続使用可能な状態にあると判断します。但し、将来的な摩耗進行の有無を確認するためにも傾向監視を継続することが有効です。フェログラフィーおよびSOAP／D-SOAPの結果から総合的に判断した結果、正常な状態にあると考えられます。フェログラフィー【定量分析：Is値】Is値は異常摩耗の早期発見パラメータのつで、摩耗粒子を定量化するために用います。Is値は前回に比較してのマイナス乗から変化はなく、低い値でした。フェログラフィー【定性分析：摩耗粒子および摩耗形態観察】分析結果から観察された全ての粒子量は少でした。Iカップリング発光分光分析【SOAP／D-SOAP】検出された金属元素から発生箇所を推定すると、以下の通りでした。カルシウム、ナトリウム・外部混入異物計数汚染度は、前回に比較してNAS級からNAS級にランク低下し、重量汚染度は.mg/mlから.mg/mlに減少し、良好でした。粘度、水分、全酸価、RBOT、IRの各データは、前回同様に良好でした。尚、RBOTは、前回に比較して大きな値であり減少傾向は確認されませんでした。このことから、酸化防止剤の消耗は確認されず、この油は継続使用可能な状態にあると判断できました。
報告№109-09136 報告№112-00537 | 分析№109-001160 分析№112-002224 | 112-002224 | 潤滑油は継続使用可能な状態にあると判断します。粘度、全酸価、IR、RBOTの各データは良好でした。油の余寿命は、使用油の使用期間または使用時間が不明であったため、ご依頼の油の余寿命に関する検討は行えませんでした。ただし、今回の結果がmin、新油値がminであることから、使用期間を仮にヶ月間と仮定すれば余寿命は十二分にあると言えます。可能であれば、使用期間、あるいは使用時間の情報をご提供下さい。水分は良好でした。
報告№109-09287 報告№109-09287 | 分析№109-002070 分析№109-002070 | 109-002070 | 潤滑油および本軸受は継続使用可能な状態にあると判断できますが、軸受摺動面では切削摩耗や凝着摩耗の発生が確認されており、今後継続して発生することが懸念されるため、運転再開後ヶ月以内に再度分析を実施し、摩耗の進行状況を確認することを推奨します。
報告№109-09136 報告№112-00207 | 分析№109-001160 分析№112-000844 | 112-000844 | 潤滑油および減速機は継続使用可能な状態にあると判断します。但し、今後も摩耗の進行を傾向監視するため、以下の対策を推奨します。定期的な分析凝着摩耗の進行を監視するため、定期的に分析を実施し、分析データによる摩耗の進行状況を確認することを推奨します。バックラッシによる評価トライボ診断では、バックラッシの増加量を分析結果から計算できますので、歯幅、油入替後の稼働時間ならびに分解点検後の稼働時間をお知らせ下さい。計算結果をご報告いたします。フェログラフィーIs値Is値は異常摩耗の早期発見パラメータのつで、摩耗粒子を定量化するために用います。前回に比較してIs値はの乗から乗に低下し、低い値でした。摩耗粒子および摩耗形態摩耗粒子の形態で比較的多く観察された粒子は、潤滑状態が正常な場合に発生する摩耗粒子金属潤滑部が局部的に油膜切れを起して発生するシビア粒子でした。これらの摩耗粒子が観察された場合、潤滑部で発生している摩耗形態は、正常なマイルド摩耗潤滑状態がやや厳しい凝着摩耗であることが分かります。潤滑状態Is値および摩耗粒子の観察結果から総合的に判断した結果、潤滑状態はやや厳しい状態にあると判断します。Iカップリング発光分光分析【SOAP-T】潤滑油中から以下の元素が検出されました。検出された金属元素から発生箇所を推定すると鉄、亜鉛・ギヤ・軸受等リン・オイル添加剤カルシウム、ナトリウム・外部混入異物であると思われます。このうち、機械部品が摩耗したと思われる元素はのグループです。バックラッシご提供いただいた減速機に関する情報から、スパイラルベベルギヤであり、この部分のバックラッシを求めました。その結果、減速機のギヤ歯面に摩耗が集中していたと仮定した場合、バックラッシの増加量は前回同様に.μmであると推定されます。バックラッシ増加分の上限値は、メーカにより差異はあるものの、当社の推奨するバックラッシは、一般に推奨されるμmを管理目安にしています。この値に比較して十分に小さい値で、前回に比較して鉄濃度に変化はないことから、摩耗は安定していると推定されます。前回に比較して計数汚染度はNAS級からNAS級にランク低下し、良好でした。前回に比較して粘度、水分、酸価、IRの各データは良好でした。
報告№109-09136 報告№110-00259 | 分析№109-001160 分析№110-001003 | 110-001003 | ・摩耗状態摩耗状態は、潤滑油中に含まれる金属成分とその濃度を調査し、調査の結果から評価します。金属元素と濃度の分析は、試料油を以上の高温で発光させ、その光を分光器で分光し、分光によって得られた光の強度と金属固有の波長とから元素を特定するIカップリング発光分光分析法を用います。今回の試料はギヤ油でしたが、検出された金属は、SOAPの結果表に示す通り、前回同様の鉄、鉛、銅、アンチモン、ニッケル、リン、亜鉛、カルシウム、バリウム、アルミニウム、ケイ素、ナトリウムでした。これら検出された金属元素から発生箇所を推定すると、鉄、鉛、銅、アンチモン、ニッケル・ギヤ歯面、軸受等リン・オイル添加剤亜鉛、カルシウム、バリウム、アルミニウム、ケイ素、ナトリウム・外部混入異物であると思われます。このうち、機械部品が摩耗したと思われる元素はのグループです。検出された金属の粒子は、潤滑状態が正常な場合に発生するマイルド摩耗粒子、繰返し応力を受けて発生する疲労摩耗粒子、金属潤滑部が局部的に油膜切れを起して発生するシビア粒子、異物の噛み込みなどで発生する切削粒子、局部的に高圧・高温となる場合に発生するフリクションポリマであったことから、潤滑部では、疲労による疲労摩耗、異物による切削摩耗、油膜破断による凝着摩耗が発生しており、発生している摩耗形態も前回同様変化はないことが分かりました。この摩耗状態は、異常摩耗の早期発見パラメータであるフェログラフィーのIs値であらわされますが、Is値が前回のの乗から今回の乗にヶ月で桁上昇しており、摩耗の進行が確認されました。・フリクションポリマフリクションポリマは、潤滑油がギヤ歯面や軸受軌道面で高圧下に押し込められ高圧状態になると同時に、圧縮熱も発生して高温状態になります。その結果、潤滑油が重合して発生することが知られています。そのため、高圧高温状態の解消がなされなければ、潤滑油は劣化する場合があります。・汚染度計数汚染度は当社推奨の管理限界値を超えていました。フィルタ表面の異物観察で茶褐色の粘ちょう物、金属片、鉄錆、砂等が観察されたことから、汚染度が高い要因は、摩耗、スラッジと外部混入異物の影響と思われます。・前回同様に粘度、水分、全酸価、IRの各データは良好でした。ギヤおよび軸受、潤滑油は継続使用可能な状態にあるものの、摩耗の進行が懸念されるため以下の対策が必要です。異常摩耗の早期発見パラメータであるIs値の上昇傾向から、管理目安に到達する時期を別紙表および図により計算したところ、ヶ月後の年月と予測されました。今後、疲労摩耗等の進行の監視および油劣化の有無を確認するため、ヶ月後の年月に分析を実施することを推奨します。尚、トライボ診断では、バックラッシの増加量を分析結果から計算できますので、構造が確認できる図面、歯形、モジュール、歯幅、歯数、回転数をお知らせ下さい。計算結果をご報告いたします。
報告№108-0387 報告№108-0515 | 分析№108-02609 分析№108-03711 | 108-03711 | 機器の潤滑状態分析の結果、異常摩耗の早期発見パラメータがの乗と上昇しているものの、SOAP／D－SOAPの鉄濃度が減少し、摩耗粒子の観察の結果、μm以下の微小な鉄系摩耗粒子が支配的であることから、エンジン内で発生している摩耗形態は、潤滑状態が正常なマイルド摩耗が支配的であることが分かりました。マイルド摩耗は、機械が正常な摩耗をしている場合に発生する、いわゆる正常摩耗です。この状態は、金属がマイルドに擦られることにより金属表面に摩耗が極めて少ない特殊な表面層が形成され、摩擦表面が平滑な状態となります。この状態が安定である限り摩耗状態は正常であり発生する摩耗粒子は少ないことが分かっています。今回観察された摩耗形態は、このマイルド摩耗が支配的であることから、現在のところ、シリンダおよびピストンリング、クランクメタル等は正常な摩耗の範囲にあり、継続使用は可能と判断します。粘度の低下粘度がmm/sと新油値のmm/sに比較して、粘度変化率は-％で、当社推奨の管理限界値である±％を僅かに超えていました。粘度低下の原因は、潤滑油中に混入した燃料油の影響などが考えられます。粘度が低下したままの運転は、軸受の油膜形成に影響が出たり、或いは、潤滑油槽内での異常燃焼の遠因となる事もありますので注意が必要です。定期的に分析を実施し、規定の粘度範囲内で使用できていることを確認されることを推奨します。水分の増加水分がppmと当社推奨の管理限界値を僅かに超えていました。発錆予防のため水分除去を併せて推奨します。
報告№109-09136 報告№110-00618 | 分析№109-001160 分析№110-002693 | 110-002693 | フェログラフィー異常摩耗の早期発見パラメータとして摩耗粒子を定量化して評価するフェログラフィーのIs値は、前回ののマイナス乗からマイナス乗に低下し、摩耗が安定していることを示していました。摩耗粒子の形態で比較的多く観察された粒子は、潤滑状態が正常な場合に発生する摩耗粒子でした。このような摩耗粒子が観察された場合には、潤滑部では正常なマイルド摩耗が発生していることが分かります。前回に比較して計数汚染度はNAS級からNAS級にランク減少し、良好でした。前回同様に粘度、水分、全酸価の各データは良好でした。軸受および潤滑油は継続使用可能な状態にあると判断します。
報告№106-0025 報告№106-0018 | 分析№106-00118 分析№106-00074 | 106-00074_修正20060621 | 分析の結果、計数汚染度がやや高い値を示していました。外部から混入した鉄錆、砂が摩耗粒子の形態観察の結果で多く観察されたことから、汚染度が高い原因は鉄錆や外部から混入した異物の影響と考えられます。これらの摩耗粒子及び異物が軸受摺動面に噛み込み摩耗が進行することも考えられるため、次回定検時に濾過の実施を推奨します。また、更油の際には、念のため濾過を実施されることを併せて推奨します。これらのことは、異常摩耗の早期発見パラメータであるフェログラフィーのIs値がと良好の範囲にあるものの、摩耗粒子形態観察の結果、金属接触が厳しい場合に発生する～μmサイズのシビア粒子、外部から混入した鉄錆が観察されたこと以上のことから判断しました。尚、今回の採油は採油前の排油量がドレン配管分であり不足していた可能性も考えられますので、今後はドレン配管分の油量の～倍程度行って、採油を実施されることを推奨します。
報告№109-09136 報告№111-00375 | 分析№109-001160 分析№111-001776 | 111-001776 | 潤滑油および対象設備は継続使用可能な状態にあると判断します。次回からの分析は、油清浄機の濾過効率を考慮した評価が重要であるため、油清浄機の入口と出口の箇所から採油を実施することを推奨します。前回に比較してSOAP／D－SOAPの結果で、鉄濃度に大きな変化はなく、異常摩耗の早期発見パラメータであるフェログラフィーのIs値がのマイナス乗と良好でした。前回に比較して計数汚染度はNAS級からNAS級にランク増加しているものの、当社推奨の管理限界値内にあり、良好でした。粘度、水分、酸価、IRの各データは良好でした。
報告№107-0366 報告№113-00079 | 分析№107-01900 分析№113-000318 | 113-000318 | 濾過前の試料油を分析した結果、摩耗粒子の形態観察で比較的多く観察された粒子は、以下の通りでした。正常な摩耗粒子・潤滑状態が正常なマイルド摩耗により発生。シビア粒子・潤滑状態がやや厳しい凝着摩耗により発生。金属潤滑部が局部的に油膜切れを起していると考えられます。フリクションポリマ・局部的に高圧・高温となる場合に発生。D-SOAPの結果、前回に比較して鉄がから.ppmに増加していました。シビア粒子摩耗粒子の観察結果から、発生している摩耗形態は凝着摩耗であることがわかりました。観察された摩耗粒子は鉄系材料であることから、軸受摺動部や鉄系材料同士が局部的に接触する箇所、例えば軸受支持部などで発生している可能性が考えられました。フリクションポリマフリクションポリマは、潤滑油が摺動面に押し込められ高圧状態になると同時に、圧縮熱により高温状態になった結果、基油自身が重合反応を起こし生成することが知られています。そのため、高圧高温状態の解消がなされなければ、潤滑油の劣化が進行し、粘度上昇に因る潤滑異常に進展する場合があります。これらの障害発生に対する弊害を勘案の上、ヶ月後に再分析を実施し、汚染度および摩耗の進行状況を確認されることを推奨します。
報告№108-6005 報告№108-0030 | 分析№108-00106 分析№108-00138 | 108-00138 | 、汚染度、軸受の潤滑状態を確認する。今回の採油は、対象設備の停止中に排油口から実施しているため、油循環中に採油した場合に比較し、油中粒子の沈降の影響を受け、分析データが高濃度に出る可能性があります。今回の分析は以上のことを踏まえて結果を検討しました。分析の結果、計数汚染度はNAS級以上と当社推奨の管理限界値を超えており、また、異常摩耗の早期発見パラメータであるフェログラフィーのIs値が高いの乗となっていました。摩耗粒子の形態観察の結果、異物の噛み込みにより発生する切削粒子が多く観察され、フィルタ表面の異物を観察した結果、金属片、鉄錆、砂等が多く観察されました。更にSOAP／D－SOAPで鉄検出されたことから、汚染度が高い要因は、摩耗と採油の影響によるものと考えられました。今回の採油は対象設備の停止中に排油口から採油を実施しているため、これらの異物は、排油口配管内部に残留していた汚染物が検出された可能性が高いと思われます。観察された摩耗粒子の形態は、切削摩耗であり、異物が混入していない状態に比較して摩耗進行速度が速く注意が必要です。転がり軸受の場合、分の程度に寿命が低下することが知られています。今後、更に摩耗が進行し、転がり軸受の寿命の指標となるフレーキングに進展することが懸念されるため、運転再開後ヶ月以内に再度分析を実施し、潤滑状態を確認することを推奨します。一方、を示す粘度、水分、全酸価、IRの各データは良好の範囲にあることから、この油は継続使用可能と判断します。尚、上述しましたように、今回の採油は停止中の採油であるため、運転中の採油に比較して染度は高目に出ている可能性があります。次回採油のタイミングは、粒子の沈降の影響を極力抑え、油中粒子が均一な分散状態に近い状態で採油が実施できるように、対象設備の運転中、または停止直後に採油を実施されることを推奨します。
報告№109-09136 報告№110-00572 | 分析№109-001160 分析№110-002549 | 110-002549 | Iカップリング発光分光分析供試のギヤ油をSOAP／D－SOAPで分析した結果、鉄、鉛、銅、錫、リン、亜鉛、カルシウム、バリウム、アルミニウム、ケイ素、ナトリウム、マグネシウムが検出されました。これらの検出された金属元素から発生箇所を推定すると鉄、鉛、銅、錫・ギヤ・軸受等リン、亜鉛、カルシウム、バリウム、アルミニウム、ケイ素、ナトリウム、マグネシウム・外部混入異物であると思われます。このうち、機械部品が摩耗したと思われる元素はのグループです。フェログラフィー異常摩耗の早期発見パラメータとして摩耗粒子を定量化して評価するフェログラフィーのIs値は、潤滑状態がやや厳しいの乗でした。摩耗粒子の形態で比較的多く観察された粒子は、潤滑状態が正常な場合に発生する摩耗粒子、異物の噛み込みにより発生する切削粒子、金属潤滑部が局部的に油膜切れを起して発生するシビア粒子でした。このような摩耗粒子が観察された場合には、潤滑部では正常なマイルド摩耗、異物による切削摩耗とやや厳しい摩耗形態の凝着摩耗が発生していることが分かります。減速機で切削摩耗が発生した場合、減速機内部で使用されている転がり軸受が切削摩耗により生じた軌道面の損傷が起点となって寿命が分の程度に低下することがあることから、ギヤ歯面の切削摩耗には十分注意する必要があります。切削摩耗の発生原因となる混入異物が残留している場合、この異物により切削摩耗が継続して発生する可能性があります。計数汚染度は当社推奨の管理限界値を超えていました。汚染度が高い要因は、摩耗によるものと思われます。減速機は継続使用可能な状態にあると判断します。今後、摩耗の進行が懸念されるため、以下の対策を推奨します。定期的な分析摩耗の進行を監視するため、定期的に分析を実施し、摩耗の進行状況を確認することを推奨します。バックラッシによる評価ギヤ歯面の的確な摩耗状態の判断を行うため、減速機内部の各歯車の構造が確認できる図面、各ギヤの形式、歯形、モジュール、歯数、歯幅等の情報をご提供下さい。
報告№108-0411 報告№110-00291 | 分析№108-02745 分析№110-001129 | 110-001129 | ・摩耗状態摩耗状態は、潤滑油中に含まれる金属成分とその濃度を調査し、調査の結果から評価します。金属元素と濃度の分析は、試料油を以上の高温で発光させ、その光を分光器で分光し、分光によって得られた光の強度と金属固有の波長とから元素を特定するIカップリング発光分光分析法を用います。今回の試料はギヤ油でしたが、検出された金属は、SOAPの結果表に示すように、鉄、錫、カルシウム、アルミニウム、ナトリウムでした。これら検出された金属元素から発生箇所を推定すると、鉄、錫・ギヤ歯面、軸受等カルシウム、アルミニウム、ナトリウム・外部混入異物であると思われます。このうち、機械部品が摩耗したと思われる元素はのグループです。観察された粒子は、異物の噛み込みなどで発生する切削粒子金属潤滑部が局部的に油膜切れを起して発生するシビア粒子でした。これらのことから、ギヤ歯面で発生している摩耗形態は、切削摩耗と凝着摩耗であることが分かりました。減速機で切削摩耗が発生した場合、摩耗により生じた軌道面の損傷が起点となって軸受の寿命が分の程度に低下することがあることから、十分注意する必要があります。一方、潤滑状態の異常を早期発見するパラメータであるIs値がの乗であったことから、潤滑状態は良好であることがわかりました。Is値は、フェログラフィー法により摩耗粒子を定量化して潤滑状態の異常度を評価するパラメータで、定量化により求めたIs値は実数部と指数部に分け、指数部が小さいほど潤滑状態が正常であることをあらわしています。尚、潤滑油中の摩耗粒子には摩耗進行速度の早い切削摩耗が観察されたものの、使用には問題ないと判断できる範囲であることから、今後の継続使用は十分可能であると思われます。・バックラッシ減速機の構造から、最も負荷が大きく、摩耗が進行しやすい箇所をスパイラルベベルギヤと推定し、モジュール、歯幅が不明であったためモジュールを、歯幅をmmと仮定して、この部分のバックラッシを求めました。その結果、減速機のギヤ歯面に摩耗が集中していたと仮定した場合、バックラッシの増加は更油から.μmと推定されました。また、本減速機は昭和年に分解点検されており、年間経過しています。直近の採油がヶ月前の月日であるため、バックラッシの.μm増加したのは、このヶ月間の増加量と考えることができます。したがって、この増加率を年で換算するとμmと考えることできます。バックラッシ増加分の上限値は、メーカにより差異はあるものの、当社の推奨するバックラッシは、一般に推奨されるμmを管理目安にしています。今回の計算結果を分解点検以降の増加量と仮定した場合、この値に比較して十分に小さい値です。・粘度、水分、全酸価、IRの各データは良好でした。ギヤおよび軸受は継続使用可能な状態にあると判断します。尚、今後も摩耗の進行を監視するため、定期的に分析を実施し、摩耗の進行状況を確認することを推奨します。尚、トライボ診断では、今回のようにバックラッシの正確な増加量を分析結果から計算できます。今回仮定したモジュール、歯幅をご提供いただければ、再計算してご報告いたします。また、可能であれば、昭和年の分解以降の稼働時間と直近の油交換からの稼働時間をご提供いただければ、より正確な計算結果をご報告いたします。は良好と判断します。粘度粘度はmm/sと新油値mm/sに比較して、粘度変化率は+.％で、当社推奨の管理限界値である±％以内にあり、良好と判断します。水分はと当社推奨の管理限界値の以下であり、良好と判断します。全酸価全酸価は.mgKOH/gと当社推奨の管理限界値.mgKOH/g以内にあり、良好と判断します。IRIRの結果、新油スペクトルと一致し、且つ、油劣化の兆候を示すカルボン酸の吸収が確認されていないことから、良好と判断します。計数汚染度は良好と判断します。計数汚染度計数汚染度はNAS級と当社推奨の管理限界値のNAS級以内にあり、良好と判断します。重量汚染度は.mg/mlでした。機器の潤滑状態摩耗粒子診断の結果、異物の噛み込みなどで発生する切削粒子、金属潤滑部が局部的に油膜切れを起して発生するシビア粒子が比較的多く観察されました。SOAPによる油中金属濃度SOAPによる油中金属濃度の結果、金属元素は検出されませんでした。SOAPによる油中金属濃度SOAPによる油中金属濃度の結果、鉄、錫、外部から混入したと思われるカルシウム、アルミニウム、ナトリウムが検出されました。摩耗粒子診断異常摩耗の早期発見パラメータであるIs値がの乗と良好の範囲にあり、異物の噛み込みなどで発生する切削粒子、金属潤滑部が局部的に油膜切れを起して発生するシビア粒子が比較的多く観察されました。
報告№109-09136 報告№110-00326 | 分析№109-001160 分析№110-001402 | 110-001402 | 摩擦面で発生している摩耗の形態や潤滑状態は、フェログラフィーで得られた摩耗粒子の観察結果から評価します。同法は、摩耗粒子を含んだ試料油を磁力で油と粒子とに分離する技術で、分離された摩耗粒子を解析することによって潤滑状態の健全性や摩耗粒子の発生原因を診断するものです。摩耗粒子と摩耗形態観察された粒子は、潤滑状態が正常な場合に発生する摩耗粒子外部から混入したと思われる砂、樹脂等でした。以上から、潤滑部で発生している摩耗は正常なマイルド摩耗であることが分かりました。潤滑状態異常摩耗の早期発見パラメータとして摩耗粒子を定量化して評価するフェログラフィーのIs値は、潤滑状態がやや厳しいの乗となっていました。観察された粒子に外部混入物が比較的多く確認され、且つ、採油箇所が排油口であることから、排油口に残留していた異物を採取したか、或いは、採油時に混入した可能性があり、Is値が高い要因は、外部混入異物の影響と思われます。汚染度水分濃度は、前回同様に管理基準以内にあり良好でした。粘度、全酸価、RBOTの各データは、前回同様に管理基準以内にあり良好でした。本試料油は、機器停止中に油槽排油口から採油されています。排油口の汚染度は、一般的に高く、尚且つ、機器が停止している状態では、油槽内で撹拌がなくなり固形物が沈降するため、油中汚染度は更に高くなると推定されます。このような悪条件にもかかわらず、今回の分析結果は全て良好であり、異常なデータは見られませんでした。したがって、潤滑油および軸受は継続使用可能な状態にあると判断します。なお、今後の採油は、極力停止直後の油槽中層部から実施されることを推奨します。
報告№109-09084 報告№109-09084 | 分析№109-000731 分析№109-000731 | 109-000731 | トライボ診断の結果、泡立ち試験を除く項目は良好です。泡立ち試験の結果は、一般的には消泡性能が低くいと判断できる値の-ですが、新油値の-と同レベルにあったため、良好と判断します。機器の潤滑状態潤滑状態指数はのマイナス乗と濾過設備のない機器であれば正常な潤滑状態にあると判断できます。しかし、フィルタが設置されているため、別紙インライン・オフラインフィルタの影響に示すとおり、粒子の大部分は捕捉され、異常な摩耗状態が発生したとしても正常な潤滑状態にあると誤認してしまう可能性があります。これらのフィルタの影響を検討した結果、、ギヤは継続使用可能な状態にあると思われますが、潤滑状態指数は摩耗がやや厳しい状態であるの乗領域にあると推定できます。推定結果は、フィルタの濾過効率を仮定して求めたものですが、フィルタがない状態では油中の粒子濃度は現在より高いことは明らかです。そのためヶ月後に再度分析を実施し、摩耗進行の有無を確認することを推奨します。泡立ち試験の結果、消泡性能が低いと判断できる値であるものの、新油と同レベルにあると判断します。粘度は良好。粘度はmm/sと新油値.mm/sに比較して、粘度変化率は-％で、当社推奨の管理限界値である±％以内にあり、良好と判断します。粘度はmm/sとなっています。粘度はmm/sとなっています。粘度指数はとなっています。粘度指数はとなっています。泡立ち試験は-となっています。泡立ち試験は-と新油と同レベルにあり、消泡性能が新油と同レベルにあると判断します。水分は良好。水分は.ppmと当社推奨の管理限界値の以下であり、良好と判断します。全酸価は良好。全酸価は.mgKOH/gと新油値.mgKOH/gに比較して高いものの、IRの結果で油劣化の兆候を示すカルボン酸の吸収が確認されていないことから、良好と判断します。機器の潤滑状態精密な濾過設備がない機器であれば、潤滑状態指数は正常の範囲にあると判断します。潤滑状態指数は正常の範囲にあると判断します。異常摩耗の早期発見パラメータである潤滑状態指数がのマイナス乗と精密な濾過設備がない機器であれば、潤滑状態指数は正常の範囲にあると判断します。
報告№102-8002 | 分析№102-00085,86 | 102-00085_86 | 油槽中層部と底部から採油した各々の試料油を分析した結果、全てのデータが良好であることから、軸受は継続使用可能な状態にあると判断します。この油は継続使用可能な状態にあると判断します。粘度は良好と判断します。粘度はmm/sと新油値mm/sに比較して、粘度変化率は-％で、管理限界値である％以内にあり、良好と判断します。水分は良好と判断します。水分はと管理限界値の以下であり、良好と判断します。全酸価は良好と判断します。全酸価は.mgKOH/gと新油値.mgKOH/g以内にあり、良好と判断します。IRは良好と判断します。IRはチャートに示すように油劣化の兆候を示すカルボン酸が確認されず良好と判断します。RBOTは良好と判断します。RBOTは、minと新油値minの％と管理限界値の％以上あり、良好と判断します。計数汚染度は良好と判断します。計数汚染度の結果、中層部がNAS級、底部がNAS級といずれも、管理限界値内にあり、良好と判断します。重量汚染度は良好と判断します。重量汚染度の結果、中層部が.mg/ml、底部が.mg/mlと管理限界値内にあり、良好と判断します。機器の潤滑状態軸受は継続使用可能な状態にあると判断します。SOAP／D-SOAPは良好と判断します。油中の金属粒子濃度を分析するSOAP及びD-SOAPの結果、軸受メタルの摩耗により発生する錫が検出されておらず、軸受の摩耗は確認されませんでした。フェログラフィーは良好と判断します。摩耗の過酷度を示すフェログラフィーのIs値は中層部がのマイナス乗、底部がのマイナス乗と良好な領域にあり、且つ、正常な潤滑状態で発生するμm未満の小さな摩耗粒子が支配的であることから、良好と判断します。
報告№111-00058 報告№111-00058 | 分析№111-000367 分析№111-000367 | 111-000367_date110825 | グリースの物理的性状は良好と判断します。グリースは継続使用可能な状態にあると判断します。≪状態監視とパラメータ≫分析の目的および各分析のパラメータは以下の通りです。特性低下目的：グリースの分析結果から、グリースの物理的性状や劣化傾向などを確認する。全酸価JISK赤外線吸収スペクトルJISKちょう度JISK滴点JISK摩耗目的：グリース中の摩耗粒子を分析する事により、回転・摺動部の潤滑状態、摩耗劣化の程度、余寿命などを解析する。摩耗診断電子顕微鏡観察JISKX線マイクロアナリシス油中金属濃度JISK≪分析結果≫特性低下全酸価：良好全酸価mgKOH/gは新油値の.mgKOH/gに比較し高くはあるものの、有機物・有機化合物試験の結果で油劣化の兆候を示すカルボン酸の吸収が見られないことから問題は無いと判断します。赤外線吸収スペクトル：良好ちょう度：良好ちょう度値はと当社推奨の管理限界値であるから以内に留まっています。滴点：良好滴点はと新油値のに比較し高いものの、ちょう度が良好の範囲にあり、かつ、有機物・有機化合物試験の結果で油劣化の兆候を示すカルボン酸の吸収が見られないことから、問題は無いと判断します。摩耗摩耗診断電子顕微鏡観察・X線マイクロアナリシス：今回は実施していません。油中金属濃度：今回は実施していません。
報告№108-0075 報告№108-0071 | 分析№108-00429 分析№108-00382 | 108-00382 | 、汚染度、軸受の潤滑状態を確認する。分析の結果、計数汚染度はNAS級とやや高く、また、異常摩耗の早期発見パラメータであるフェログラフィーのIs値がやや高いの乗となっていました。摩耗粒子の形態観察で異物の噛み込みにより発生する切削粒子、金属接触が厳しい場合に発生するシビア粒子、外部から混入したと思われる樹脂がやや多く観察されました。更にD－SOAPで鉄が検出されたことから、汚染度が高い要因は、摩耗と採油の影響によるものと考えられました。今回の採油は対象設備の停止中に排油口から採油を実施しているため、これらの異物は、排油口配管内部に残留していた汚染物が検出された可能性が高いと思われます。観察された摩耗粒子の形態は、切削摩耗と凝着摩耗が混在しており、特に切削摩耗は異物が混入していない状態に比較して、摩耗進行速度が速く注意が必要です。転がり軸受の場合、分の程度に寿命が低下することが知られています。今後、更に摩耗が進行し、転がり軸受の寿命の指標となるフレーキングに進展することが懸念されるため、運転再開後ヶ月以内に再度分析を実施し、潤滑状態を確認することを推奨します。一方、を示す粘度、水分、全酸価、IRの各データは良好の範囲にあることから、この油は継続使用可能と判断します。尚、上述しましたように、今回の採油は停止中の採油であるため、運転中の採油に比較して汚染度は高目に出ている可能性があります。次回採油のタイミングは、粒子の沈降の影響を極力抑え、油中粒子が均一な分散状態に近い状態で採油が実施できるように、対象設備の運転中、または停止直後に採油を実施されることを推奨します。
報告№109-09136 報告№112-00256 | 分析№109-001160 分析№112-001031 | 112-001031 | 潤滑油および減速機は継続使用可能な状態にあると判断します。但し、油中の汚染度が高く、今後も摩耗の進行を傾向監視するため、以下の対策を推奨します。定期的な分析摩耗の進行を監視するため、定期的に分析を実施し、分析データによる摩耗の進行状況を確認することを推奨します。濾過油中の汚染度が高いことから、観察された摩耗粒子や異物等がギヤ歯面や軌道面に噛み込み摩耗が進行することが懸念されるため、濾過を推奨します。フェログラフィーおよびSOAP-Tの結果から総合的に判断した結果、正常な状態にあると考えられます。フェログラフィー【Is値】Is値は異常摩耗の早期発見パラメータのつで、摩耗粒子を定量化するために用います。今回のIs値はの乗と低い値でした。フェログラフィー【摩耗粒子および摩耗形態】分析結果から比較的多く観察された粒子は、以下の通りでした。正常な摩耗粒子・潤滑状態が正常なマイルド摩耗により発生。但し、観察された摩耗粒子の中にはμmサイズの大型のシビア粒子が観察されました。観察されたシビア粒子は視野に個と少ないことから、直ちに異常ではないものの、今後さらに摩耗進行することが懸念されます。Iカップリング発光分光分析【SOAP-T】検出された金属元素から発生箇所を推定すると、以下の通りでした。鉄、ニッケル、錫、亜鉛・ギヤ・軸受等リン、モリブデン・添加剤カルシウム、アルミニウム・外部混入異物このうち、機械部品が摩耗したと思われる元素はのグループです。バックラッシ増加量による評価トライボ診断では、油中摩耗粒子濃度からバックラッシの増加量を求め、初期のバックラッシに増加量を加え、その合計を設計許容値と比較し減速機の余寿命を判断します。本減速機の構造から摩耗が進行しやすい箇所と推定されるのは、スパイラルベベルギヤとスパイラルベベルピニオンの歯面と考えられ、その部分のバックラッシ増加量を求めました。計算の結果、本減速機のSBGとSBP間のバックラッシの増加量は、時間の稼働時間で約.μmとなりました。この増加量は、初期バックラッシをμmとして今回解析結果のバックラッシ増加分.μmを加えても.μmとなり、良好な状態にあると考えられます。計数汚染度はNAS級と当社推奨の管理限界値に到達していました。SOAP-Tで油の添加剤成分であるリンが検出され、フィルタ表面の異物観察で粘ちょう物、金属片、鉄錆、砂等が観察されたことから、汚染度が高い要因は、摩耗とスラッジ、そして外部混入異物の影響と思われます。粘度、水分、酸価、IRの各データは良好でした。RBOTは、minと当社推奨の管理限界値であるmin以上であり、継続使用可能と判断できます。更油を実施した年月以降のRBOT値のデータの変化から余寿命を評価した結果、図RBOTの減少傾向に示す通り年月となりました。本試料油の添加剤は、一般にタービン油に比較して極圧添加剤や摩耗防止剤などの影響で、RBOTの試験結果が変動する傾向があります。そのため、ギヤ油の余寿命の評価を行うためには、RBOTの結果に加え、粘度、酸価、IRなどのデータを総合的に判断することが必要です。今回の分析結果からは、全てのデータは良好であり、本試料油は継続使用可能な状態にあると判断します。
報告№109-09250 報告№109-09250 | 分析№109-001820 分析№109-001820 | 109-001820 | 潤滑油の特性低下が見られないため、本潤滑油は汚染物を除去することで継続使用可能と判断します。但し、軸受摺動面では凝着摩耗と切削摩耗の発生が確認されており、今後継続して発生することが懸念されるため、再度分析を実施し、摩耗の進行状況を傾向監視することを推奨します。特性低下特性低下に係るパラメータの分析結果は良好と判断します。粘度粘度はmm/sと新油値mm/sに対する粘度変化率は+％で、当社推奨の管理限界値である±％以内にあり、良好と判断します。全酸価添加タービン油については、当社では管理限界値を設定しておらず、新油分析値との比較及び他の分析項目の結果より全酸価の状態判断を行います。その結果、全酸価は.mgKOH/gと新油値以内にあり、良好と判断します。酸化安定度酸化安定度minであり、当社推奨の管理限界値のmin以上であることから、良好と判断します。有機物・有機化合物有機物・有機化合物は、IRチャートによる新油分析値との比較の結果、cm-付近に劣化の兆候を示すカルボン酸の吸収が確認されていないことから、良好と判断します。色相はLであり、新油値のLに比較して大きな変化はないことから、良好と判断します。汚染に係るパラメータの分析結果は、汚染粒子数が当社推奨の管理限界値に到達していました。水分は.ppmであり、当社推奨の管理限界値の以下であることから、良好と判断します。汚染粒子数はNAS級であり、当社推奨の管理限界値のNAS級に到達していました。汚染度物重量はmg/mlであり、当社推奨の管理限界値のmg/ml以内であり、良好と判断します。摩耗フェログラフィーによる摩耗粒子の観察の結果、異物の噛み込みなどで発生する切削粒子、金属接触が厳しい場合に発生するシビア粒子、局部的に高圧・高温となる場合に発生するフリクションポリマ、外部から混入したと思われる樹脂等が観察されました。異常摩耗の早期発見パラメータであるフェログラフィーのIs値がの乗とやや高く、摩耗粒子の形態観察の結果、異物の噛み込みなどで発生する切削粒子、金属接触が厳しい場合に発生するシビア粒子、局部的に高圧・高温となる場合に発生するフリクションポリマ、外部から混入したと思われる樹脂等が観察されました。金属濃度SOAP法により金属濃度を測定した結果、鉛ppm、銅がppm、外部から混入したと思われるケイ素がppm検出されました。金属濃度酸溶解法により金属濃度を測定した結果、潤滑箇所で発生する金属接触によって検出される鉄が、鉛がppm、銅が、錫が、外部から混入したと思われる亜鉛、カルシウム、ナトリウムが共に検出されました。
報告№104-0378 報告№105-4512 | 分析№104-02669 分析№105-00508 | 105-00508 | 初期試験を実施した結果、摩耗粒子形態観察で、μmサイズのシビア粒子が観察されました。観察されたシビア粒子は、視野に個と少ないため現状の潤滑状態は正常と判断しますが、シビア粒子は金属接触を伴う混合潤滑で発生するため、今後も監視が必要です。混合潤滑状態が進行することも懸念されるため、ヶ月後を目安に精点Bを実施し、汚染状況及び摩耗の進行状況を確認されることを推奨します。これらのことは、異常摩耗の早期発見パラメータであるフェログラフィーのIs値がと良好の範囲にあるものの、摩耗粒子の形態観察の結果、金属接触が厳しい場合に発生するμmサイズのシビア粒子が観察されたこと以上のことから判断しました。
報告№109-09505 報告№109-09505 | 分析№109-003147 分析№109-003147 | 109-003147 | ・汚染度前回に比較して計数汚染度はNAS級からNAS級にランク減少しました。・摩耗状態異常摩耗の早期発見パラメータであるフェログラフィーのIs値が前回に比較しての乗から変化はありませんでした。観察された摩耗粒子は、前回同様にμm以下の鉄系摩耗粒子が比較的多く観察されました。ギヤ歯面の摩耗状態は、観察された粒子がマイルドな潤滑状態で発生するμm以下の微小な粒子が支配的であったことから、ギヤ歯面は健全な潤滑状態にあると思われます。また、転がり軸受の寿命の指標としているフレーキングの摩耗粒子が観察されなかったことから、フレーキングは発生していないと判断します。ギヤおよび転がり軸受は継続使用可能な状態にあると判断します。計数汚染度は良好と判断します。計数汚染度計数汚染度はNAS級と当社推奨の管理限界値のNAS級以内にあり、良好と判断します。重量汚染度は.mg/mlでした。機器の潤滑状態フェログラフィーの結果、μm以下の鉄系粒子が比較的多く観察されました。SOAPSOAPの結果、油の添加剤成分であるリンが検出されました。摩耗により発生する鉄が検出されていないことから、良好と判断します。D－SOAPD－SOAPの結果、摩耗により発生する鉄が検出されました。フェログラフィー異常摩耗の早期発見パラメータであるフェログラフィーのIs値がの乗と良好の範囲にあり、摩耗粒子の形態観察の結果、μm以下の鉄系粒子が比較的多く観察されました。
|  | 113-001464 | 分析の結果、スラッジの発生が確認され、粘度および酸価の上昇が確認されたことから、潤滑油は劣化が進行していると判断します。また、油中の汚染度が高いことから、異物の噛み込みによる摩耗が懸念されます。今回は採油条件の影響で、汚染度が高くなっている可能性がありますが、念のために示す対策を推奨します。更油分析の結果、油の劣化が進み、その影響で粘度が上昇してスラッジも発生していることが分かりました。油が劣化した場合の粘度は、一端上昇し始めると劇的に上昇することがあります。また、粘度上昇により粘性抵抗が増大して油温も上昇します。さらに、油中の酸成分により金属表面が腐食することがあります。本試料は劣化が進んでおり、汚染度が高く、スラッジも確認されていることから、至急更油を推奨します。定期的なトライボ診断実施定期的な分析を実施することにより、データの変化から異常の兆候を早期に発見することが可能となります。今後懸念される汚染度の増加、摩耗の進行を監視するため、更油後は定期的なトライボ診断の実施を推奨します。最適な採油方法本試料油は、機器停止中にドレンバルブから採油されているため、分析データが高濃度に出ていると推定されます。正確なデータによる診断を行うためにも、今後の採油は、極力運転中もしくは停止直後の油槽中層部から実施されることを推奨します。粘度の上昇および油劣化の進行が確認されました。粘度粘度は、mm/sと、新油値のmm/sに比較して粘度変化率が+.％となり、当社推奨の管理限界値である±％を超えていました。適正な粘度範囲で使用していない場合、粘性抵抗が増大することにより、油温が上昇して、油劣化の進行に繋がることが懸念されます。水分は.ppmと当社推奨の管理限界値以下であり、良好と判断します。酸価は、mgKOH/gと新油値.mgKOH/gに比較して高く、油劣化が進行していると判断します。今後、油中の酸成分の影響で金属表面が腐食して発生する腐食摩耗に進展することが懸念されます。計数汚染度および重量汚染度は当社推奨の管理限界値を超えていました。フィルタ表面の異物観察で、フィルタ表面が茶褐色であり、金属片、粘ちょう物、鉄錆、砂等が観察されたことから、汚染度が高い要因は、摩耗、スラッジ、外部混入異物の影響と思われます。計数汚染度計数汚染度はNAS級以上と当社推奨の管理限界値NAS級を超えていました。重量汚染度は.mg/mlと当社推奨の管理限界値mg/mlを超えていましたs。光学顕微鏡写真重量汚染度で濾過したフィルタ表面上の夾雑物を光学顕微鏡で観察した結果、フィルタ表面が茶褐色であり、金属片、スラッジ、鉄錆、砂等が観察されました。
|  | 113-001882 | 潤滑油は粘度の低下が確認されたため、に示す対策を推奨します。対象設備は継続使用可能な状態にあると判断します。但し、将来的な摩耗進行の有無を確認するためにも傾向監視を継続することが有効です。更油粘度低下が確認されており、油膜切れなどによる摩耗の発生が懸念されます。これらの予防処置として更油を推奨します。定期的な分析今後懸念される凝着摩耗の進行を監視するため、定期的に分析を実施することを推奨します。はフェログラフィーおよびSOAPの結果から総合的に判断した結果、継続使用は可能ですが、摩耗の進行速度が上昇している可能性があるため、傾向管理が有用と考えます。フェログラフィー【定量分析：Is値】Is値は異常摩耗の早期発見パラメータのつで、摩耗程度を定量化するために用います。前回に比較してIs値はのマイナス乗から乗と、三桁高い値でした。Is値は摩擦摺動面が摩耗損傷する直前に急上昇することが分かっています。今回、Is値の上昇速度が大きいことから、潤滑状態が厳しくなっていると推定されます。今後の摩耗の発生と進展状況を監視することが重要です。フェログラフィー【定性分析：摩耗粒子および摩耗形態観察】分析結果から観察された代表的な粒子は、以下の通りでした。正常な摩耗粒子・潤滑状態が正常なマイルド摩耗により発生。シビア粒子・潤滑状態がやや厳しい凝着摩耗により発生。金属潤滑部が局部的に油膜切れを起していると考えられます。観察された摩耗粒子の中でもシビア粒子は、将来的な異常摩耗の進行に繋がる可能性を示唆しているため、傾向監視が必要と思われます。シビア粒子は、凝着摩耗に分類されます。この摩耗粒子は、摺動面で凝着、破断を繰り返し、この過程で生じる移着粒子が成長して摩耗粒子となります。そのため、摺動面では局部的に油膜切れが発生していることを示しています。この状態が継続した場合、摩耗粒子のサイズは徐々に大型化していき、設備の損傷に至る場合がありますので、傾向監視が必要です。Iカップリング発光分光分析【SOAP】検出された金属元素から発生箇所を推定すると、以下の通りでした。鉄、クロム・エンジン部品リン、亜鉛、カルシウム、マグネシウム・添加剤バリウム、アルミニウム・外部混入異物水分、塩基価、IR酸化度の各データは良好でした。粘度粘度は、.mm/sと新油値のmm/sに比較して粘度変化率が-％となっており、当社推奨の管理限界値である±％を超えていました。粘度が低下した場合、潤滑部で油膜切れが発生し、摩耗の進行に繋がることが懸念されます。ディーゼルエンジンオイルの粘度低下は、別紙エンジンオイルの粘度低下メカニズムを御覧下さい。
報告№106-0363 報告№106-0363 | 分析№106-01938 分析№106-01938 | 106-01938 | 分析の結果、全てのデータが良好であることから、この油は継続使用可能であり、潤滑状態も正常と判断します。は良好と判断します。粘度は良好と判断します。粘度はmm/sと新油値mm/sに比較して、粘度変化率は+.％で、当社推奨の管理限界値である±％以内にあり、良好と判断します。水分は良好と判断します。水分は.ppmと当社推奨の管理限界値の以下であり、良好と判断します。全酸価は良好と判断します。全酸価は.mgKOH/g新油値.mgKOH/gに比較して高い値であるものの、IRの結果で油劣化の兆候を示すカルボン酸が確認されていないことから、良好と判断します。IRの結果、良好と判断します。IRの結果、油劣化の兆候を示すカルボン酸の吸収が確認されていないことから、良好と判断します。RBOTの結果、良好と判断します。RBOTはminと当社推奨の管理限界値のmin以上であり、良好と判断します。は良好と判断します。計数汚染度は良好と判断します。計数汚染度はNAS級と当社推奨の管理限界値のNAS級以内であり、良好と判断します。重量汚染度は良好と判断します。重量汚染度は.mg/mlと当社推奨の管理限界値のmg/ml以内であり、良好と判断します。機器の潤滑状態機器の潤滑状態は正常と判断します。SOAPの結果は良好です。SOAPの結果、油の添加剤成分であるリンがppm、バリウムがppm、亜鉛がppm、外部から混入したナトリウムがppm検出されました。軸受の摩耗を示す錫は検出されていないことから良好と判断します。D－SOAPの結果は良好です。D－SOAPの結果、外部から混入したカルシウム、ナトリウムが共に検出されました。軸受の摩耗を示す錫は検出されていないことから良好と判断します。フェログラフィーの結果は良好です。異常摩耗の早期発見パラメータであるフェログラフィーのIs値が.と良好の範囲にあり、潤滑状態は良好と判断します。
報告№109-09136 報告№112-00359 | 分析№109-001160 分析№112-001410 | 112-001410 | 軸受は継続使用可能な状態にあると判断します。但し、湯中の汚染度が高く、今後も摩耗の進行を傾向監視するため、以下の対策を推奨します。濾過および更油油中の汚染度が高いことから、観察された摩耗粒子や異物等が軌道面に噛み込み摩耗が進行することが懸念されるため、濾過および更油を推奨します。定期的な分析疲労摩耗の進行を監視するため、定期的に分析を実施し、分析データによる摩耗の進行状況を確認することを推奨します。はフェログラフィーおよびSOAP／D-SOAPの結果から総合的に判断した結果、厳しい状態にあると考えられます。フェログラフィー【定量分析：Is値】Is値は異常摩耗の早期発見パラメータのつで、摩耗粒子を定量化するために用います。前回に比較してIs値はの乗から乗に低下しているものの、高い値でした。フェログラフィー【定性分析：摩耗粒子および摩耗形態観察】分析結果から比較的多く観察された粒子は、以下の通りでした。疲労摩耗粒子・繰返し応力を受けて発生。Iカップリング発光分光分析【SOAP／D-SOAP】検出された金属元素から発生箇所を推定すると、以下の通りでした。鉄、銅、ニッケル、錫・軸受等リン・添加剤カルシウム、アルミニウム、ナトリウム・外部混入異物前回に比較して計数汚染度はNAS級から等級に変化はないものの、当社推奨の管理限界値に到達していました。フィルタ表面の異物観察で表面は茶褐色で金属片、鉄錆、砂等が観察されたことから、汚染度が高い要因は、摩耗とスラッジ、そして外部混入異物の影響と思われます。分析結果計数汚染度は当社推奨の管理限界値に到達していました。計数汚染度計数汚染度はNAS級と当社推奨の管理限界値のNAS級に到達していました。重量汚染度はmg/mlでした。摩耗粒子の形態観察の結果、繰返し応力を受けて発生する疲労摩耗粒子が比較的多く観察されました。SOAPSOAPの結果、摩耗により発生する鉄および銅、油の添加剤成分であるリンが検出されました。D-SOAPD-SOAPの結果、摩耗により発生する鉄および銅が検出されました。フェログラフィー異常摩耗の早期発見パラメータであるフェログラフィーのIs値がの乗と高く、摩耗粒子の形態観察の結果、繰返し応力を受けて発生する疲労摩耗粒子が比較的多く観察されました。
報告№109-09094 報告№112-00124 | 分析№109-000870 分析№112-000461 | 112-000461_date121122 | 潤滑油および軸受は継続使用可能な状態にあると判断します。但し、今後も摩耗の進行を傾向監視するため、以下の対策を推奨します。定期的な分析凝着摩耗の進行を監視するため、定期的に分析を実施し、分析データによる摩耗の進行状況を確認することを推奨します。はフェログラフィーおよびSOAP-Tの結果から総合的に判断した結果、やや厳しい状態にあると考えられます。フェログラフィー【定量分析：Is値】Is値は異常摩耗の早期発見パラメータのつで、摩耗粒子を定量化するために用います。今回のIs値はのマイナス乗と低い値でした。フェログラフィー【定性分析：摩耗粒子および摩耗形態観察】分析結果から比較的多く観察された粒子は、以下の通りでした。正常な摩耗粒子・潤滑状態が正常なマイルド摩耗により発生。シビア粒子・潤滑状態がやや厳しい凝着摩耗により発生。金属潤滑部が局部的に油膜切れを起していると考えられます。観察された摩耗粒子の中には、μmサイズの大型のシビア粒子が観察されました。シビア粒子は、視野に個と少ないことから、直ちに異常ではないものの、今後さらに摩耗が進行することが懸念されます。Iカップリング発光分光分析【SOAP-T】検出された金属元素から発生箇所を推定すると、以下の通りでした。鉄、亜鉛・軸受等カルシウム、ナトリウム・外部混入異物水分、計数汚染度、重量汚染度は共に良好でした。．粘度、酸価、IR、RBOTの各データは良好でした。尚、RBOTがminと管理基本値の.minに比較してmin減少していました。このまま継続使用した場合、この減少傾向から限界値に到達するのは、別紙図RBOTの減少傾向に示すように年月と推定されました。残りの継続使用期間は、約年間であると予測されます。≪状態監視とパラメータ≫分析の目的および各分析のパラメータは以下の通りです。特性低下目的：油の分析結果から、や劣化傾向ならびに添加剤の消耗程度、残存寿命などを確認する。粘度JISK酸価JISK赤外線吸収スペクトルJISK酸化安定度試験JISK汚染目的：油の分析結果から、砂塵あるいは水・異種油などによるや、異物混入の有無を確認する。水分JISK計数汚染度JISB重量汚染度JISB光学顕微鏡観察摩耗目的：油中の摩耗粒子を分析する事により、回転・摺動部の潤滑状態、摩耗劣化の程度、余寿命などを解析する。摩耗診断電子顕微鏡観察JISKX線マイクロアナリシス油中金属濃度JISK≪分析結果≫特性低下粘度：良好粘度値mm/sの管理基本値mm/sに対する変化率は+％であり、○○管理限界値±％以内に留まっています。酸価：良好酸価.mgKOH/gは管理基本値.mgKOH/g以内にあることから、問題は無いと判断します。赤外線吸収スペクトル：良好酸化安定度試験：良好酸化安定度試験の結果、数値minは○○管理限界値min以上に留まっており、現時点での使用は可能と判断します。汚染水分：良好水分値.ppmは○○管理限界値以内に留まっています。計数汚染度：良好計数汚染度はNAS級と当社推奨の管理限界値NAS級以内にあります。重量汚染度：良好重量汚染度は.mg/mlと当社推奨の管理限界値mg/ml以内にあります。光学顕微鏡観察：良好光学顕微鏡写真は捕捉された汚染物の量は少なく、スラッジは確認されませんでした。摩耗摩耗診断：注意摩耗診断の結果、異常摩耗の早期発見パラメータであるIs値がのマイナス乗と良好の範囲にあるものの、μmサイズの大型のシビア粒子が観察されました。電子顕微鏡観察・X線マイクロアナリシス：今回は実施していません。油中金属濃度：良好油中金属濃度の結果、摩耗により発生する鉄、亜鉛、外部から混入したと思われるカルシウム、ナトリウムが検出されたものの、良好と判断します。
報告№107-0366 報告№110-00787 | 分析№107-01900 分析№110-003764 | 110-003764 | 濾過前の試料油を分析した結果、粘度がmm/sと新油のmm/sに比較して、粘度変化率は+％で、やや不良領域にありました。計数汚染度が前回のNAS級から、今回NAS級に約年ヶ月でランク増加していました。・粘度の上昇現在、ISOVGからISOVGに移行しているため異常ではなく、本試料油は継続使用可能と判断します。・汚染度の増加摩耗粒子の形態観察およびフィルタ表面の異物観察で鉄錆等が観察されたため、汚染度およびD－SOAPの鉄濃度が増加した要因は、摩耗による粒子の増加ではなく、外部から混入したと思われる異物によるものと考えられます。但し、異物の混入はありましたが、潤滑異常の早期発見パラメータである摩耗過酷度を示すIs値がの乗と非常に良好の範囲にあることから、潤滑状態は正常な状態にあると判断します。
報告№109-09136 報告№112-00525 | 分析№109-001160 分析№112-002163 | 112-002163 | 計数汚染度はやや高い値でした。今後、汚染度が上昇した場合、バルブ類の動作障害やフィルタおよびストレーナの目詰まりが発生することが懸念されるため、以下の対策を推奨します。ヶ月以内に再分析今後、汚染度が上昇した場合、バルブ類の動作障害やフィルタおよびストレーナの目詰まりが発生することが懸念されるため、ヶ月以内に再分析を実施し、汚染度を確認することを推奨します。油中金属濃度Iカップリング発光分光分析【SOAP／D－SOAP】検出された金属元素から発生箇所を推定すると、以下の通りでした。鉄、亜鉛・シリンダ内壁、ポンプ内部等リン・添加剤カルシウム、ナトリウム・外部混入異物前回に比較して計数汚染度はNAS級からNAS級にランク上昇し、やや高い値でした。IRは良好でした。
報告№106-0227 報告№106-6085 | 分析№106-01279 分析№106-01970 | 106-01970 | 精点Aを実施した結果、前回に比較してD－SOAPの結果で軸受メタルの主成分で錫がから上昇していたことから、軸受メタルの摩耗が進行している事が確認できました。更に、前回と同じく、摩耗粒子形態観察で外部から混入した赤錆が多く観察されました。今後、これらの赤錆が軸受摺動面に噛み込み更に摩耗が進行することが懸念されるため、ヶ月以内に精点Bを実施し、汚染度及び摩耗の進行状況を確認されることを推奨します。これらのことは、異常摩耗の早期発見パラメータであるフェログラフィーのIs値が.と良好の範囲にあるものの、摩耗粒子形態観察の結果、外部から混入した赤錆が多く観察されたことD－SOAPの結果で前回に比較して軸受メタルの主成分である錫がからに上昇したこと以上のことから判断しました。尚、今後軸受メタルの摩耗量による管理が必要となる可能性がありますので、次回分析時にはメタルの表面積、パッド枚数、油量、回転数をお知らせください。
報告№107-0366 報告№110-00047 | 分析№107-01900 分析№110-000135 | 110-000135 | 濾過前の試料油を分析した結果、RBOTが前回のminからminにmin減少していました。このまま継続使用した場合、この減少傾向から限界値に到達するのは、別紙図RBOTの減少傾向に示すように年月と推定されました。今後、酸化防止剤が減少することで基油の劣化が進行することが予想されます。これらの障害発生に対する弊害を勘案の上、ヶ月以内に再度分析を実施し、油の劣化状況を確認することを推奨します。また、その結果でRBOTの減少傾向が確認された場合は更油が必要です。
報告№103-6128 | 分析№103-02236 | 103-02236 | 精点Aを実施した結果、摩耗は安定していると判断します。これらのことは、前回に比較して、計数汚染度はランク減少し、SOAP／D-SOAPの鉄及び錫濃度に大きな変化がなく、異常摩耗の早期発見パラメータであるフェログラフィーのIs値が、.からのマイナス乗に減少したこと以上のことから判断しました。
報告№106-6102 報告№106-0508 | 分析№106-02223 分析№106-02913 | 106-02913 | 更油からヶ月使用した試料油を分析した結果、銅を使用した箇所の摩耗が確認されました。今後、銅を使用した箇所が仮にオイルリングであった場合、その動きが悪く、油の供給量が減少し、油膜切れが発生する可能性がありますので、オイルリングの動作状況を確認することを推奨します。また、ヶ月後に再度分析を実施し、摩耗の進行状況を確認されることを併せて推奨します。これらのことは、異常摩耗の早期発見パラメータであるフェログラフィーのIs値はと良好の範囲にあるものの、摩耗粒子形態観察の結果、銅合金が多く観察されたことSOAP／D－SOAPの結果、銅が検出されたことD－SOAPの結果、錫が検出されたこと以上のことから判断しました。尚、軸受の使用限界を推定するため、軸受の直径及び幅、油量、回転数、軸受メタルの種類をお知らせ下さい。
報告№108-0411 報告№110-00508 | 分析№108-02744 分析№110-002308 | 110-002308 | Iカップリング発光分光分析供試グリースをSOAP／D－SOAPで分析した結果、検出された金属元素は、鉄、銅、ニッケル、錫、リン、カルシウム、アルミニウム、ナトリウム、マグネシウムでした。これらの検出された金属元素から発生箇所を推定すると鉄、銅、ニッケル、錫・軸受等リン・グリース添加剤カルシウム、ナトリウム、アルミニウム、マグネシウム・増ちょう剤であると思われます。このうち、機械部品が摩耗したと思われる元素はのグループです。フェログラフィー摩耗粒子の形態で比較的多く観察された粒子は、潤滑状態が正常な場合に発生する摩耗粒子と、フレッティングにより発生する赤錆でした。このような摩耗粒子が観察された場合には、潤滑部では正常なマイルド摩耗とフレッティング摩耗が混在していることが分かります。フレッティングは、軸と内輪内面軸受箱と外輪外面軌道輪と転動体の箇所で発生する可能性があります。フレッティング粒子は酸化して硬いため、軸受軌道面に噛み込んだ場合はその傷が疲労剥離の起点となり、疲労摩耗へと進展することが想定されます。軸受は継続使用可能な状態にあると判断します。しかし、摩耗粒子の形態にフレッティングにより発生した摩耗粒子が観察されていることから、転がり軸受の軌道面ではフレッティング摩耗があると判断されます。そのため、今後はこの摩耗による軌道面の損傷が起点となって、フレーキングに進展することが懸念されることから、定期的な分析により摩耗の進行状況を確認することを推奨します。
報告№109-09136 報告№113-00211 | 分析№109-001160 分析№113-000822 | 113-000822_date130911 | 潤滑油の劣化はないものの、油中の汚染度が高い値でした。軸受現時点での軸受は直ちに異常な状態にはならないと思われますが、D-SOAPの分析結果で鉄がppmと高濃度で検出されました。又、同時にクロムも検出されています。一般にクロムはベアリング鋼に含有される金属で、これが検出された場合は、ベアリングの転動・軌道面に何らかの異常の兆候が認められることがあります。振動による監視が可能であれば振動の監視を強化し、ベアリング交換を計画するとともに、再分析により傾向監視の強化を推奨します。今回の分析結果には軸受が損傷した場合に発生するフレーキング粒子が観察されていないことから、現状は問題ないと思われます。但し、摩耗は確実に進展すると推定されますので、定期的な分析により今後の摩耗進行の有無を確認することを推奨します。定期的な分析摩耗粒子の形態観察で、疲労摩耗、切削摩耗が観察されたことから、今後の摩耗進行を監視するため、定期的に分析を実施することを推奨します。シリコン系のグリースや添加剤の確認シリコン系の添加剤やグリースを使用している箇所があるかについてご確認下さい。詳細はを参照下さい。オイルリングの確認D－SOAPで銅が比較的高い濃度で検出されていることから、オイルリングの摩耗が懸念されるため、状態を確認することを推奨します。詳細はを参照下さい。最適な採油方法本試料油は、機器停止中に軸受箱排油口から採油されているため、分析データが高濃度に出ていると推定されます。正確なデータによる診断を行うためにも、今後の採油は、極力運転中もしくは停止直後の油槽中層部から実施されることを推奨します。はフェログラフィーおよびSOAP／D-SOAPの結果から総合的に判断した結果、継続使用は可能ですが、今後の機器の機能を確認するためにも傾向管理が有用と考えます。フェログラフィー【定量分析：Is値】Is値は異常摩耗の早期発見パラメータのつで、摩耗程度を定量化するために用います。今回のIs値はの乗と、高い値でした。フェログラフィー【定性分析：摩耗粒子および摩耗形態観察】分析結果から観察された代表的な粒子は、以下の通りでした。切削粒子・異物や金属表面の微小突起による切削摩耗により発生。疲労摩耗粒子・繰返し応力を受けて発生。観察された摩耗粒子の中でも切削粒子は、将来的な摩耗の進行に繋がる可能性を示唆しているため、傾向監視が必要と思われます。摩耗形態の中でも切削摩耗は摩耗進行速度が速く、転がり軸受でこの摩耗形態が発生した場合には寿命が分の程度に低下することも知られており、切削摩耗により生じた軌道面の損傷が起点となって転がり軸受の寿命となるフレーキングに進展することから傾向監視による経過監視が必要です。切削摩耗の発生原因となる混入異物が残留している場合、この異物により切削摩耗が継続して発生する可能性があります。Iカップリング発光分光分析【SOAP／D-SOAP】検出された金属元素から発生箇所を推定すると、以下の通りでした。鉄、鉛、銅、クロム、錫、亜鉛・軸受等カルシウム、バリウム、アルミニウム、ケイ素、ナトリウム、マグネシウム・外部混入異物ケイ素の検出ケイ素がppm検出されました。一般に、潤滑油中からケイ素が検出された場合の原因として、油の消泡剤として使用されるシリコン系の添加剤が検出されるフェログラフィーおよびフィルタ表面の異物観察で砂が多く観察され、これが検出されるシリコングリースをシール部に塗布している場合、このシリコングリースが潤滑油に混入して検出されるなどが挙げられますが、今回検出が比較的高濃度であることからの可能性が考えられます。については、分析結果では確認することが出来ませんので、これに関する情報があれば提供をお願いします。銅の摩耗SOAP/D-SOAPで銅が比較的高い値でした。銅を使用した箇所は、オイルリングの摩耗が考えられます。オイルリングが摩耗していた場合、潤滑油の適正なかきあげに影響が生じ、軸受軌道面の油膜切れ発生原因となることから注意が必要です。計数汚染度はNAS級以上と当社推奨の管理限界値を超えていました。フィルタ表面の異物観察で粘ちょう物、金属片、鉄錆、砂等が観察されたことから、汚染度が高い要因は、摩耗とスラッジ、外部混入異物の影響と思われます。粘度、水分、全酸価、IR、RBOTの各データは、良好でした。尚、別紙RBOTの減少傾向から油の余寿命を求めた結果、本試料油は直近の更油から起算して年月まで使用可能であることが分かります。
報告№109-09136 報告№112-00541 | 分析№109-001160 分析№112-002253 | 112-002253_date130403 | グリースグリースの酸化劣化はありませんが、ちょう度の上昇が確認されていることから、以下の対策を推奨します。軸受は継続使用可能な状態にあると判断します。但し、将来的な摩耗進行の有無を確認するためにも傾向監視を継続することが有効です。新グリース入替または適時給脂ちょう度の上昇がみられ、グリースが軟化していることが確認されました。今後、グリースの漏洩や油膜切れの発生が懸念されるため、新グリースの入替または適時給脂されることを推奨します。定期的な分析定期的に分析を実施することにより、データの変化から異常の兆候を早期に発見することが可能となります。また、今回は対象設備の初回分析であるため、あと最低でも回分析を実施し、分析データの変化を確認することを推奨します。尚、分析結果からSOAP-Tの鉄濃度が比較的高く、摩耗の進行が懸念されるため、出来るだけ早めに回目の分析を実施することを推奨します。グリースの物理的性状グリースの酸化劣化はありませんが、ちょう度は当社推奨の管理限界値を超えていました。ちょう度ちょう度は、と当社推奨の管理上限値のより高くなっており、グリースが軟化していることが分かりました。軟化したグリースを使用した場合、グリースの漏洩や軸受等で油膜切れが発生することが懸念されます。滴点滴点は、と新グリース値以下であり、良好と判断します。酸価は、mgKOH/gと新グリース値mgKOH/g以下であり、良好と判断します。水分は、.％でした。グリースの水分濃度は一般的に.～％が適正であるため、良好と判断します。IRIRチャートの結果、新グリースと使用グリースのスペクトルパターンはほぼ一致し、また、油劣化の兆候を示すカルボン酸の吸収が確認されていないことから、良好と判断します。はフェログラフィーおよびSOAP-Tの結果から総合的に判断した結果、継続使用は可能ですが、機器の機能を保持するためにも傾向管理が有用と考えます。フェログラフィー【定性分析：摩耗粒子および摩耗形態観察】観察された代表的な摩耗粒子は、以下の通りでした。正常な摩耗粒子・潤滑状態が正常なマイルド摩耗により発生。Iカップリング発光分光分析【SOAP-T】検出された金属元素から発生箇所を推定すると、以下の通りでした。鉄、鉛、アンチモン、錫、アルミニウム・軸受等アンチモン、リン、亜鉛、カルシウム、アルミニウムバリウム・添加剤、増ちょう剤鉄以外に、アンチモン、錫が比較的高い値でした。これらの元素が含まれている材質は、以下の点が考えられます。一般にすべり軸受に使用されるホワイトメタル転がり軸受の保持器で使用されるアルミ合金以前使用していたグリースが使用グリースと混合した一般にすべり軸受に使用されるホワイトメタルがありますが、本軸受は転がり軸受であり、図面から材質でホワイトメタルを使用している箇所は確認されませんでした。転がり軸受にアルミ合金が使用されていれば、アルミニウムと共に錫が検出されますが、アルミニウム濃度は、は比較的高いことから、保持器の摩耗が考えられました。グリースは流動性が低く、新グリースを補給しても油槽内にある全てのグリースが入れ替わることは困難であることから、今回使用されているグリースに入っていない成分が検出された要因は、以前使用していたグリースに含まれていた金属成分が、今回の使用グリースと混合して検出されたと推定されます。尚、アンチモンは、未使用グリースから高濃度で検出されていることから、グリースの添加剤として最初から入っているものと思われます。
報告№109-09094 報告№109-09094 | 分析№109-000874 分析№109-000874 | 109-000874 | 分析の結果、全てのデータが良好であることから、この油は継続使用可能と判断します。特性低下全ての項目が良好の範囲にあったことから、特性低下は認められず良好と判断します。粘度は良好と判断します。粘度はmm/sと新油値mm/sに比較して、粘度変化率は+％で、当社推奨の管理限界値である±％以内にあり、良好と判断します。全酸価は良好と判断します。全酸価は.mgKOH/gと新油値.mgKOH/gに比較して高い値であるものの、有機物・有機化合物の結果、油劣化の兆候を示すカルボン酸の吸収が確認されていないことから、良好と判断します。有機物・有機化合物の結果、良好と判断します。有機物・有機化合物の結果、油劣化の兆候を示すカルボン酸の吸収が確認されていないことから、良好と判断します。酸化安定度の結果、良好と判断します。酸化安定度はminと当社推奨の管理限界値のmin以上であり、良好と判断します。汚染は良好と判断します。水分は良好と判断します。水分は.ppmと当社推奨の管理限界値の以下であり、良好と判断します。
報告№108-5019 報告№108-5019 | 分析№108-00649 分析№108-00649 | 108-00649 | トライボ診断の結果、泡立ち試験を除く項目は良好でした。泡立ち試験の結果は、一般的には消泡性能が低くいと判断できる値の-ですが、新油値の-と同レベルにあったため、良好と判断します。一方、摩耗粒子の形態観察の結果、ギヤ歯面の摩耗で発生したと推定される～μmサイズの摩耗粒子が観察されました。ギヤボックスの油系統にはフィルタがあり、粒子の大部分は捕捉されていると考えられます。それにもかかわらず、～μmの摩耗粒子が確認されており、ギヤ歯面ではやや厳しい潤滑状態が発生している可能性があると思われました。また、フィルタの目詰まりにより濾過効率が低下している可能性も考えられました。今後さらに摩耗が進行することが懸念されるため、ヶ月以内に再度分析を実施すると共に、フィルタのメンテナンスを検討されることを推奨します。フィルタの捕捉の影響による誤認を避けるため、今後の診断に当たっては、これまでの採油箇所に加え、フィルタの捕捉物も分析し、その結果から潤滑状態を評価することを推奨します。尚、フィルタ捕捉物の分析を実施する際には、フィルタ流量、フィルタ使用時間、主機稼働時間などの追加情報が必要です。水分が新油に比較して高い値でした。使用油であるAlphasynPGは、ポリグリコールベースの合成ギヤオイルであるため、水分を吸収しやすい特性があります。今後は、水分濃度増加の有無を監視されることを推奨します。粘度は良好。粘度は.mm/sと新油値.mm/sに比較して、粘度変化率は-.％で、当社推奨の管理限界値である±％以内にあり、良好と判断します。粘度はmm/sでした。粘度はmm/sでした。粘度指数はでした。粘度指数はでした。泡立ち試験は-でした。泡立ち試験は-と新油と同レベルにあり、消泡性能が新油と同レベルにあることが確認されました。水分は新油値より高い値でした。水分はppmと新油値より高い値でした。全酸価は良好。全酸価はmgKOH/gと新油値.mgKOH/gに比較して高いものの、IRの結果で、新油との差異は確認されず、且つ、劣化の兆候も確認されなかったことから、本試料油は継続使用可能と判断します。機器の潤滑状態摩耗粒子の形態観察の結果、ギヤ歯面の摩耗で発生したと推定される～μmサイズの摩耗粒子が観察されました。～μmサイズの疲労摩耗粒子が観察されました。異常摩耗の早期発見パラメータである潤滑状態指数がの乗と正常な範囲にあるものの、摩耗粒子の形態観察の結果、ギヤ歯面の疲労摩耗で発生したと推定される～μmサイズの摩耗粒子が観察されました。
報告№109-09607 報告№109-09607 | 分析№109-003731 分析№109-003731 | 109-003731 | 、汚染度、潤滑状態は良好でした。潤滑油および軸受は継続使用可能な状態にあると判断します。特性低下特性低下に係るパラメータの分析結果は良好と判断します。粘度粘度はmm/sと新油値mm/sに対する粘度変化率は-％で、当社推奨の管理限界値である±％以内にあり、良好と判断します。全酸価添加タービン油については、当社では管理限界値を設定しておらず、新油分析値との比較及び他の分析項目の結果より全酸価の状態判断を行います。その結果、全酸価はと新油値.mgKOH/g以内にあり、良好と判断します。酸化安定度酸化安定度はminであり、当社推奨の管理限界値のmin以上にあり、良好と判断します。有機物・有機化合物有機物・有機化合物は、IRチャートによる新油分析値との比較の結果、cm-付近に劣化の兆候を示すカルボン酸の吸収が確認されていないことから、良好と判断します。汚染に係るパラメータの分析結果は良好と判断します。水分は.ppmであり、当社推奨の管理限界値の以下であることから、良好と判断します。汚染粒子数はNAS級であり、当社推奨の管理限界値のNAS級以内であることから、良好と判断します。汚染度物重量は.mg/mlであり、当社推奨の管理限界値のmg/ml以内であることから、良好と判断します。摩耗運転中における潤滑状態は正常であったものと判断します。異常摩耗の早期発見パラメータであるフェログラフィーのIs値がのマイナス乗と当社基準値と比較して良好の範囲にあったことから、潤滑箇所の潤滑状態は正常と判断します。電子顕微鏡写真・X線マイクロアナライザー摩耗粒子診断で観察された粒子を電子顕微鏡写真・X線マイクロアナライザーで詳細に観察した結果、鉄、マンガンを含む粒子が観察されました。金属濃度SOAP法により金属濃度を測定した結果、外部から混入したと思われるケイ素が僅かに検出されましたが、良好と判断します。金属濃度酸溶解法により金属濃度を測定した結果、外部から混入したと思われるナトリウムが僅かに検出されましたが、良好と判断します。
報告№109-09136 報告№113-00532 | 分析№109-001160 分析№113-002275 | 113-002275 | 異常摩耗の早期発見のパラメータであるIs値は、前回のレベルから変化はないものの、Is値自体は高い値でした。また、軌道面および転動面の摩耗が認められたため、定期的に潤滑油分析を実施し、摩耗推移を監視することが有用と考えます。フェログラフィーで観察された代表的な粒子は以下の通りです。正常な摩耗粒子・潤滑状態が正常なマイルド摩耗により発生。切削粒子・異物や金属表面の微小突起による切削摩耗により発生。シビア粒子・潤滑状態がやや厳しい凝着摩耗により発生。極微小領域で油膜切れが発生したことを示します。疲労摩耗粒子・繰り返し応力による金属疲労で発生。大型化するとフレーキングの発生が懸念されます。切削粒子、シビア粒子は、摩擦面が将来的に異常摩耗へ進展する可能性を示唆しています。また、切削摩耗或いはシビア粒子が発生した凝着摩耗部に応力が集中し、疲労摩耗を促進させる可能性があるため、傾向監視が有用と思われます。詳細は、別紙傾向監視が必要な摩耗粒子をご覧ください。計数汚染度は前回同様にNAS級を上回っており、重量汚染度も当社推奨の管理限界値を超えていました。フィルタ残渣に茶褐色のスラッジが確認され、さらに金属片、鉄錆、砂等が観察されたことから、汚染度が高い要因は、摩耗粒子とスラッジ、そして外部混入異物と思われます。．粘度、水分、酸価、IRの各データは、前回同様に良好です。
報告№101-8041 | 分析№101-00933 | 101-00933-1 | 月日にスラストメタル温度が一時的にに到達して温度トリップしました。その後、再起動したところ、正常時のになり、メタル温度が安定しました。本試験は、今回の一時的な温度上昇の原因を検討することを目的としました。本試料油は採油が油槽のドレンバルブであったため、油槽底部の汚染物と思われる汚染物が多く見られたものの、異物の噛み込みにより発生する切削粒子がやや多く見られたことから、スラストメタルが温度トリップした原因は、異物の噛み込みにより発生した摩耗による可能性が高いと考えられました。至急、更油及び油槽内の清掃を実施されることを推奨します。その後、日以内に追跡分析を必ず実施して下さい。計数汚染度が、NAS級と汚染されていました。粘度は良好と判断します。粘度はmm/sとVG規格内にあり、良好と判断します。水分は良好と判断します。水分はppmと当社推奨の管理限界値内にあり、良好と判断します。全酸価は良好と判断します。全酸価は.mgKOH/gと当社推奨の管理限界値内にあり、良好と判断します。IRは良好と判断します。IRの結果、油劣化の兆候を示すカルボン酸が確認されておらず、良好と判断します。計数汚染度は当社推奨の管理限界値に到達していました。計数汚染度は、NAS級と当社推奨の管理限界値に到達していました。重量汚染度は良好と判断します。重量汚染度は.mg/mlと当社推奨の管理限界値内にあり、良好と判断します。機器の潤滑状態異物の噛み込みによる摩耗が発生しています。SOAPの結果、砂の混入が原因と思われるケイ素がppm検出されました。D－SOAPの結果、スラストランナーや主軸の摩耗により発生した鉄がppm、メタルの摩耗により発生した錫が検出されました。フェログラフィーの結果、砂等の異物の噛み込みにより発生した切削粒子が多く見られました。
報告№109-09136 報告№113-00042 | 分析№109-001160 分析№113-000123 | 113-000123 | 潤滑油は継続使用可能な状態にあると判断します。分析結果粘度粘度はmm/sと新油値.mm/sに比較して、粘度変化率は-％で、当社推奨の管理限界値である±％以内にあり、良好と判断します。泡立ち試験泡立ち試験は-と新油値-以下にあり、良好と判断します。水分は.ppmと当社推奨の管理限界値の以下であり、良好と判断します。酸価は.mgKOH/gと新油値.mgKOH/gに比較して高いものの、IRの結果で油劣化の兆候を示すカルボン酸の吸収が確認されていないことから、良好と判断します。
報告№101-0119 | 分析№101-01037 | 101-01037 | 分析の結果、を示す粘度、水分、全酸価、IRの各データが良好であることから、この油は継続使用可能な状況にあると判断します。軸受の潤滑状態を知るために実施したフェログラフィー、SOAP／D－SOAPの結果、SOAP／D－SOAPは良好な状況であったものの、フェログラフィーの摩耗粒子の形態観察の結果、硬い異物の噛み込みにより発生する切削粒子がやや多く見られました。現在のところ、軸受の寿命を示すフレーキングにより発生した摩耗粒子は見られず、軸受は継続使用可能な状況にあると考えられます。異物の噛み込みにより発生している摩耗は、異物を取り除かなければ、更に摩耗が進展すると考えられます。したがって、再度分析を実施し、摩耗の進行状況を確認されることを推奨します。尚、次回採油時期は、別添資料金属摩耗の平衡速度から計算する採油周期に示すとおり時間経過すれば、採油ができる状況になりますので、ヶ月以内に計画されることを推奨します。
報告№109-09094 報告№111-00372 | 分析№109-000870 分析№111-001690 | 111-001690 | は良好と判断します。尚、RBOTがminと新油値のminに比較してmin減少していました。このまま継続使用した場合、この減少傾向から限界値に到達するのは、別紙図RBOTの減少傾向に示すように年月と推定されました。残りの継続使用期間は、約年であると予測されます。潤滑油は継続使用可能な状態にあると判断します。≪状態監視とパラメータ≫分析の目的および各分析のパラメータは以下の通りです。特性低下目的：油の分析結果から、や劣化傾向ならびに添加剤の消耗程度、残存寿命などを確認する。粘度JISK全酸価JISK赤外線吸収スペクトルJISK酸化安定度試験JISK汚染目的：油の分析結果から、砂塵あるいは水・異種油などによるや、異物混入の有無を確認する。水分JISK計数汚染度JISB重量汚染度JISB光学顕微鏡観察摩耗目的：油中の摩耗粒子を分析する事により、回転・摺動部の潤滑状態、摩耗劣化の程度、余寿命などを解析する。摩耗診断電子顕微鏡観察JISKX線マイクロアナリシス油中金属濃度JISK≪分析結果≫特性低下粘度：良好粘度値mm/sの新油値mm/sに対する変化率は+％であり、当社推奨の管理限界値±％以内に留まっています。全酸価：良好全酸価.mgKOH/gは新油値の.mgKOH/gに比較し変化はないことから問題は無いと判断します。赤外線吸収スペクトル：良好酸化安定度試験：良好酸化安定度試験の結果、数値minは当社推奨の管理限界値min以上に留まっており、現時点での使用は可能と判断します。汚染水分：良好水分値ppmは当社推奨の管理限界値以内に留まっています。計数汚染度：今回は実施していません。重量汚染度：今回は実施していません。光学顕微鏡観察：今回は実施していません。摩耗摩耗診断電子顕微鏡観察・X線マイクロアナリシス：今回は実施していません。油中金属濃度：今回は実施していません。
報告№102-0180 | 分析№102-01563 | 102-01563 | 今年月の分解修理後、回目の分析を実施しました。その結果、D－SOAPの結果、前回に比較した金属濃度の増加が鉄でppmからppmにppm、銅はppmからppmにppm各々増加していました。フェログラフィーの結果、摩耗過酷度を示すIs値が前回の倍に上昇していることから、ころがり軸受の摩耗が更に進んでいることが確認されました。又、摩耗粒子形態観察の結果、転がり軸受の摩耗により発生した疲労摩耗、保持器の摩耗により発生した銅系粒子が見られていることからも確認できます。但し、現段階では、転がり軸受は継続使用可能な状況にあると考えられますが、今後、発生摩耗粒子が軌道面に噛み込み、異物起点型の疲労摩耗を引き起こし、疲労摩耗が加速的に進行することも予想されます。ころがり軸受の延命化処置として、予定通り更油を実施し油中の汚染物を取り除くと同時に、更油後の傾向管理が必要と判断します。更油後の再分析は、更油後週間以内に初期値として分析を実施してください。その後は、計画通りヶ月に度分析を実施することで、摩耗の進行状況を確認できるものと考えます。
報告№105-6050 報告№107-0445 | 分析№105-01529 分析№107-02557 | 107-02557 | 分析の結果、本減速機は継続使用可能な状態にあると思われますが、フェログラフィーの摩耗粒子形態観察で異物の噛み込みにより発生する切削粒子が比較的多く観察されたことから、ギヤ歯面間で発生している摩耗形態は切削摩耗が支配的であることが確認されました。切削摩耗は、異物が混入していない状態に比較して摩耗進行速度が速く注意が必要ですので、ヶ月後に再度分析を実施し、摩耗の進行状況を確認することを推奨します。これらのことは、異常摩耗の早期発見パラメータであるフェログラフィーのIs値がの乗と良好の範囲にあるものの、摩耗粒子形態観察の結果、異物の噛み込みにより発生する切削粒子が多く観察されたことD－SOAPの結果、鉄が検出されたこと以上のことから判断しました。尚、バックラッシの増加量を分析結果から計算し、CBMによる傾向監視に役立てることが出来ますので、構造が確認できる図面、ギヤの形式、歯形、モジュール、歯数、回転数、増速比、歯幅をお知らせ下さい。計算結果を報告致します。
報告№104-0298 | 分析№104-02212 | 104-02212 | 濾過前の試料油を分析した結果、計数汚染度が前回NAS級から、今回NAS級に約年でランク上昇しました。重量汚染度がmg/mlとやや不良領域にありました。又、光学顕微鏡写真に示すように茶褐色状のスラッジが見られました。）計数汚染度の上昇摩耗粒子形態観察の結果、鉄錆・砂等が多く観察されているため、汚染度が上昇した要因は、外部から混入した異物によるものと考えられました。鉄錆等の異物は、通常運転中、過去作業中、今回採油時などに混入したと考えられます。又、潤滑異常の早期発見パラメータである摩耗過酷度を示すIs値がと非常に良好の範囲にあることから、潤滑状態は良好な状態にあると判断します。）重量汚染度の上昇摩耗粒子形態観察の結果、局部的に高圧・高温となる場合に発生するフリクションポリマが多く観察され、D－SOAPで油の添加剤成分である亜鉛が、バリウムがppm検出されたことから、油の添加剤成分の析出とスラストメタルの摺動面で摩擦熱が高い箇所が発生し、油のスラッジが発生したためと考えられました。これらの障害発生に対する弊害を勘案の上、今後、摩擦熱により油劣化が進行する可能性がありますので、ヶ月以内に再度分析を実施し、劣化状況を確認されることを推奨します。尚、SOAPの結果、FBKタービンに含まれていないバリウムが前回同様に検出されています。これは油名が違っているか、異種油が混入した可能性があります。スラッジの発生や異常な摩耗の進行は発生しておらず現在のところ問題にはなっておりませんが、今後、油の余寿命や劣化などを検討する段階で影響がでる場合がありますので、正確な油名を把握されることを推奨します。
|  | 113-000861 | 潤滑油の劣化はないものの、汚染度が高い値でした。今後、油中の異物がギヤ歯面や軸受軌道面に噛み込み、摩耗が進行することが懸念されます。減速機減速機は継続使用可能であるため、分解点検の必要はないと判断します。但し、銅および亜鉛を使用した箇所の摩耗が懸念されるため、傾向監視を継続することが有効です。また、検出された鉄濃度からバックラッシの増加量を計算しました。鉄がギヤ歯面から発生しているとした場合、仮定に基づく計算であるため参考値となりますが、ギヤのバックラッシ増加量は最も厳しい部分で約.μmと推定されました。上限値に比較して十分に小さい値であるため、継続使用に問題はないと考えられます。この増加量を基に、バックラッシの上限値に到達する時間を推定すると、バックラッシの上限値である.μmに到達するのは、時間後であることが分かりました。但し、この結果は、減速機の情報を仮定しているため、参考値としてお考え下さい。更油油中の汚染度が高いことから、摩耗粒子や異物等がギヤ歯面や軸受軌道面に噛み込むことによる摩耗の進行が懸念されるため、更油を推奨します。定期的な分析定期的な分析を実施することにより、データの変化から異常の兆候を早期に発見することが可能となります。今後懸念される切削摩耗、疲労摩耗の進行を監視するため、定期的に分析を実施することを推奨します。粘度粘度は.mm/sと新油値mm/sに比較して、粘度変化率は+％で、当社推奨の管理限界値である±％以内にあり、良好と判断します。水分は.ppmと当社推奨の管理限界値の以下であり、良好と判断します。酸価・IR酸価劣化の進行度は、酸価およびIRの結果から総合的に判断します。酸価は.mgKOH/gと新油値.mgKOH/g以上にあるものの、IRチャートの結果、cm-付近に油劣化の兆候を示すカルボン酸の吸収ピークが確認されていないことから、良好と判断します。計数汚染度はNAS級と当社推奨の管理限界値に到達していました。フィルタ表面の異物観察で、表面が茶褐色であり、金属片、粘ちょう物、鉄錆、砂等が観察されたことから、汚染度が高い要因は、摩耗とスラッジ、そして外部混入異物の影響と思われます。はフェログラフィーおよびSOAP-Tの結果から総合的に判断した結果、継続使用は可能ですが、今後の機器の機能を確認するためにも傾向管理が有用と考えます。フェログラフィー【定量分析：Is値】Is値は異常摩耗の早期発見パラメータのつで、摩耗粒子を定量化するために用います。今回のIs値はの乗と低い値でした。フェログラフィー【定性分析：摩耗粒子および摩耗形態観察】分析結果から観察された代表的な粒子は、以下の通りでした。切削粒子・異物や金属表面の微小突起による切削摩耗により発生。疲労摩耗粒子・繰返し応力を受けて発生。鉄錆等・外部から混入したと考えられます。観察された摩耗粒子の中でも切削粒子は、将来的な摩耗の進行に繋がる可能性を示唆しているため、傾向監視が必要と思われます。減速機で切削摩耗が発生した場合、減速機内部で使用されている転がり軸受が切削摩耗により生じた軌道面の損傷が起点となって寿命が分の程度に低下することがあることから、切削摩耗には十分注意する必要があります。切削摩耗の発生原因となる混入異物が残留している場合、この異物により切削摩耗が継続して発生する可能性があります。Iカップリング発光分光分析【SOAP-T】検出された金属元素から発生箇所を推定すると、以下の通りでした。鉄、鉛、銅、ニッケル、亜鉛・ギヤ、軸受等リン・添加剤カルシウム、アルミニウム、ナトリウム・外部混入異物銅を使用した箇所の摩耗SOAP-Tで銅がppm検出されました。転がり軸受の場合、保持器に銅が使用されている場合があります。今後保持器の摩耗が進行することで転動体とのギャップが大きくなると共に振動が増大し、摩耗の進行につながることが懸念されます。亜鉛を使用した箇所の溶出・摩耗SOAP-Tで亜鉛がppm検出されました。亜鉛を使用した箇所の溶出・摩耗が発生していると思われます。亜鉛メッキ等であった場合、耐食性が低下して腐食に進展することが懸念されます。バックラッシ減速機に関する情報がなかったため、烏江号ポンプ減速機の仕様と同じで遊星歯車機構であると仮定しました。遊星歯車は、太陽歯車、内歯車、そして遊星歯車から構成されています。遊星歯車の数は、～個程度が一般的です。仮に個とした場合、遊星歯車と内歯車、遊星歯車と太陽歯車の接触点は合計で箇所となります。今回は、遊星歯車の数をと仮定し、この部分のバックラッシを求めました。その結果、平均的に摩耗が発生していたと仮定した場合、バックラッシの増加量は以下の通りと推定されます。表バックラッシ増加量接触箇所 バックラッシ増加量上限値 バックラッシ増加量 内歯車-遊星歯車 . 約. 遊星歯車-太陽歯車 . 約. バックラッシの初期値が不明であるため、増加量の上限値を適正なバックラッシの最大値と最小値の差としました。今回の推定されたバックラッシ増加量は上限値に比較して十分に小さい値です。但し、今回の計算は仮定に基づいて行っているため、参考値としてお考え下さい。
報告№109-09569 報告№109-09569 | 分析№109-003529 分析№109-003529 | 109-003529 | を示す水分、全酸価の各データは良好でした。前回同様に粘度は.mm/sと新油値mm/sに比較して、粘度変化率は-％で、当社推奨の管理限界値である±％を超えていました。今後、粘度の低下により油膜切れが発生し、金属接触が発生することが懸念されます。泡立ち試験の結果は、-と新油値が-であるのに比較して高い値となっていたことから消泡性能が低下していることが分かりました。潤滑状態の異常の早期発見パラメータである潤滑状態指数は、のマイナス乗と濾過設備のない機器であれば正常な潤滑状態にあると判断できます。・消泡性能の低下消泡性の性能が低下していることが確認されたことから、今後の使用状況によっては油の酸化劣化が進行したり、ギヤ歯面およびベアリング軌道面で油膜切れが発生したりする場合があるため、消泡剤の添加による消泡性能の改善など何らかの対応が必要になると思われます。・潤滑状態濾過設備のない機器であれば正常な潤滑状態にあると判断できますが、当該機の潤滑系にはフィルタが設置されているため、別紙インライン・オフラインフィルタの影響に示すとおり、潤滑状態が異常となり大型の摩耗粒子が発生したとしても、粒子の大部分が捕捉されてしまい正常な潤滑状態にあると誤認してしまう可能性があります。このようなフィルタの影響を考慮に入れたLCインデックスは、摩耗がやや厳しい状態に分類されるの乗領域となりました。フィルタの影響を考慮した潤滑状態指数は、前回のの乗から乗に桁低下し、運転状態が前回と大きな差がなければ、摩耗が安定している状態にあると思われます。結論粘度および消泡性能の低下が確認されたものの、ギヤおよび転がり軸受は、継続続使用可能な状態にあると思われます。尚、今後は障害予防を目的に以下の対策を推奨します。粘度の低下が確認されたことから、更油を推奨します。現在のところ摩耗は安定した状態にあると思われますが、運転条件によっては摩耗の進行が速まる場合も想定されるため、今後は潤滑油の分析に加えてフィルタ付着物の分析を実施し、異常な摩耗状態発生の有無を精密に確認することを推奨します。消泡性能の改善は、添加する消泡剤の効果をテストにより確認する必要がありますので、必要な場合は当社営業担当者までお知らせ下さい。粘度は当社推奨の管理限界値を超えていました。泡立ち試験の結果、消泡性能が低下していることが確認されました。粘度粘度は.mm/sと新油値mm/sに比較して、粘度変化率は-％で、当社推奨の管理限界値である±％を超えていました。粘度粘度は.mm/sでした。粘度指数粘度指数はでした。泡立ち試験泡立ち試験は-と新油に比較して高い値でした。水分はppmと当社推奨の管理限界値の以下であり、良好と判断します。全酸価全酸価はmgKOH/gと新油値mgKOH/gに比較して高いものの、IRの結果で油劣化の兆候を示すカルボン酸の吸収が確認されていないことから、良好と判断します。機器の潤滑状態精密な濾過設備がない機器であれば、潤滑状態指数は正常の範囲にあると判断します。潤滑状態指数異常摩耗の早期発見パラメータである潤滑状態指数がのマイナス乗と精密な濾過設備がない機器であれば、潤滑状態指数は正常の範囲にあると判断します。
報告№100-0043 | 分析№100-00428 | 100-00428 | を示す粘度、水分、全酸価、IRの結果、全てのデータが良好であることから、この油は継続使用可能と判断します。粘度は良好と判断します。粘度は.mm/sと新油値mm/sに比較して、粘度変化率は％で、当社推奨の管理目安である％以内にあり、良好と判断します。水分は良好と判断します。水分はppmと当社推奨の管理目安の以下であり、良好と判断します。全酸価は良好と判断します。全酸価は.mgKOH/gと新油値.mgKOH/g以内にあり、良好と判断します。IRは良好と判断します。IRはチャートに示すように油劣化の兆候を示すカルボン酸は確認されず、良好と判断します。計数汚染度は良好と判断します。計数汚染度は、NAS級と当社推奨の管理目安のNAS級以下であり、良好と判断します。重量汚染度は良好と判断します。重量汚染度は.mg/mlと当社推奨の管理目安のmg/ml以下であり、良好と判断します。機器の潤滑状態潤滑状態は良好と判断します。SOAPは良好と判断します。SOAPの結果、金属元素は検出されませんでした。D－SOAPは良好と判断します。D－SOAPの結果、外部から混入したと思われるナトリウムがとわずかに検出されました。潤滑状態は良好と判断します。摩耗の過酷度を示すフェログラフィーのIs値がのマイナス乗と良好な領域にあり、且つ、正常な潤滑状態で発生するμm未満の小さな粒子が支配的であることから、良好と判断します。
報告№106-0379 報告№106-0379 | 分析№106-02062 分析№106-02062 | 106-02062 | 分析の結果、全てのデータが良好であることから、この油は継続使用可能であり、潤滑状態も正常と判断します。は良好と判断します。粘度は良好と判断します。粘度はmm/sと新油値mm/sに比較して、粘度変化率は-.％で、当社推奨の管理限界値である±％以内にあり、良好と判断します。水分は良好と判断します。水分はppmと当社推奨の管理限界値の以下であり、良好と判断します。全酸価は良好と判断します。全酸価は.mgKOH/gと新油値以内にあり、良好と判断します。IRの結果、良好と判断します。IRの結果、油劣化の兆候を示すカルボン酸の吸収が確認されていないことから、良好と判断します。RBOTの結果、良好と判断します。RBOTはminと当社推奨の管理限界値のmin以上であり、良好と判断します。は良好と判断します。計数汚染度は良好と判断します。計数汚染度はNAS級と当社推奨の管理限界値のNAS級以内であり、良好と判断します。重量汚染度は良好と判断します。重量汚染度はmg/mlと当社推奨の管理限界値のmg/ml以内であり、良好と判断します。機器の潤滑状態機器の潤滑状態は正常と判断します。SOAPの結果は良好です。SOAPの結果、銅がppm、油の添加剤成分であるリンがppm、バリウムがppm検出されました。軸受の摩耗を示す錫は検出されていないことから良好と判断します。D－SOAPの結果は良好です。D－SOAPの結果、鉄が、鉛が、銅が、亜鉛が、外部から混入したカルシウムが、ナトリウムが検出されました。軸受の摩耗を示す錫は検出されていないことから良好と判断します。フェログラフィーの結果は良好です。異常摩耗の早期発見パラメータであるフェログラフィーのIs値がと良好の範囲にあり、潤滑状態は良好と判断します。
報告№109-09136 報告№111-00112 | 分析№109-001160 分析№111-000588 | 111-000588 | 軸受は継続使用可能な状態にあると判断します。機器の磨耗状態前回に比較してSOAP／D－SOAPの結果で、鉄および錫濃度に大きな変化はなく、異常摩耗の早期発見パラメータであるフェログラフィーのIs値が-.と良好でした。前回に比較して計数汚染度はNAS級から等級に変化はなく、良好でした。分析結果は良好と判断します。計数汚染度計数汚染度はNAS級と当社推奨の管理限界値のNAS級以内にあり、良好と判断します。重量汚染度は.mg/mlと当社推奨の管理限界値のmg/ml以内にあり、良好と判断します。機器の潤滑状態機器の潤滑状態は正常と判断します。SOAPSOAPの結果、油の添加剤成分であるリンが検出されました。摩耗により発生する鉄および錫は検出されていないことから、良好と判断します。D－SOAPD－SOAPの結果、摩耗により発生する錫が僅かに検出されました。フェログラフィー異常摩耗の早期発見パラメータであるフェログラフィーのIs値が-.と良好の範囲にあり、潤滑状態は正常と判断します。
報告№109-09136 報告№109-09542 | 分析№109-001160 分析№109-003355 | 109-003355 | 前回同様に、汚染度、潤滑状態は良好と判断します。潤滑油および軸受は継続使用可能な状態にあると判断します。
報告№108-0411 報告№110-00376 | 分析№108-02744 分析№110-001708 | 110-001708 | 潤滑油および軸受は継続使用可能な状態にあるものの、汚染度が高いことから、以下の対策を推奨します。更油・濾過誤って使用油を充填している場合、今後急激な劣化の進行が発生することが懸念されるため、可能であれば再度更油を実施することを推奨します。更油ができない場合は、濾過を実施するとともに、短周期で分析を実施し、劣化の進行状況を監視することを推奨します。軸受メタルの情報提供今後軸受メタルの摩耗が進行した場合、摩耗程度を評価する必要がありますので、次回分析時には、メタルサイズ、回転数、直近のメタル交換からの運転時間をお知らせください。分析結果は良好と判断します。粘度粘度はmm/sと新油値mm/sに比較して、粘度変化率は-％で、当社推奨の管理限界値である±％以内にあり、良好と判断します。水分はppmと当社推奨の管理限界値の以下であり、良好と判断します。全酸価全酸価は.mgKOH/gと新油値.mgKOH/gに比較して高い値を示しているものの、IRの結果で油劣化の兆候を示すカルボン酸が確認されていないことから、良好と判断します。IRIRの結果、油劣化の兆候を示すカルボン酸の吸収が確認されていないことから、良好と判断します。RBOTRBOTはminと当社推奨の管理限界値のmin以上であり、良好と判断します。重量汚染度は当社推奨の管理限界値を超えていました。計数汚染度計数汚染度はNAS級と当社推奨の管理限界値のNAS級以内であり、良好と判断します。重量汚染度はmg/mlと当社推奨の管理限界値のmg/mlを大きく超えていました。機器の潤滑状態摩耗粒子の形態観察の結果、局部的に高圧・高温となる場合に発生するフリクションポリマが比較的多く観察されました。SOAPSOAPの結果、鉛がppm、銅がppm、油の添加剤成分であるバリウムがppm、外部から混入したと思われるリンがppm、亜鉛がppm、カルシウムがppm、ナトリウムがppm検出されました。軸受の摩耗を示す錫が検出されていないことから、良好と判断します。D－SOAPD－SOAPの結果、鉄が、銅が、軸受の摩耗を示す錫が、油の添加剤成分であるバリウムがppm、外部から混入したと思われるリンが、亜鉛が、カルシウムが、ナトリウムが検出されました。フェログラフィー異常摩耗の早期発見パラメータであるフェログラフィーのIs値が×の乗とやや高く、摩耗粒子の形態観察の結果、局部的に高圧・高温となる場合に発生するフリクションポリマが比較的多く観察されました。
報告№107-4530 報告№107-0280 | 分析№107-01164 分析№107-01494 | 107-01494 | 濾過前の試料油を分析した結果、RBOTが前回から日でmin減少していました。このまま継続使用した場合、この減少傾向から限界値に到達するのは、別紙図RBOTの減少傾向に示すように年月と推定されました。今後、劣化速度が加速することも予想されます。これらの障害発生に対する弊害を勘案の上、予防処置としてヶ月後に再度分析を実施し、油の劣化状況を確認されることと同時に、更油を計画されることを推奨します。
報告№109-09136 報告№112-00589 | 分析№109-001160 分析№112-002477 | 112-002477 | 分析の結果、潤滑油の劣化は確認されていないことから、継続使用可能な状態にあると判断します。但し、油中の汚染度が高く、汚染物がギヤ歯面や軌道面に噛み込み摩耗が進行することが懸念されるため、以下の対策を推奨します。減速機分析の結果、減速機は継続使用可能な状態にあると判断します。但し、切削摩耗や疲労摩耗が発生しており、今後も摩耗の進行を傾向監視するため、以下の対策を推奨します。濾過または更油油中の汚染度が高いことから、摩耗粒子や異物等がギヤ歯面や軸受軌道面に噛み込むことによる摩耗の進行が懸念されるため、濾過または更油を推奨します。定期的な分析定期的に分析を実施することにより、データの変化から異常の兆候を早期に発見することが可能となります。また、今回は対象設備の初回分析であるため、あと最低でも回分析を実施し、分析データの変化から今後の分析周期を検討することを推奨します。今後、切削摩耗や疲労摩耗の進行が懸念されるため、出来るだけ早めに回目の分析を実施することを推奨します。はフェログラフィーおよびSOAP-Tの結果から総合的に判断した結果、傾向管理が必要な状態にあると考えられます。フェログラフィー【定量分析：Is値】Is値は異常摩耗の早期発見パラメータのつで、摩耗粒子を定量化するために用います。今回のIs値はの乗とやや高い値でした。フェログラフィー【定性分析：摩耗粒子および摩耗形態観察】分析結果から比較的多く観察された摩耗粒子は、以下の通りでした。切削粒子・異物や金属表面の微小突起による切削摩耗により発生。疲労摩耗粒子・繰返し応力を受けて発生。観察された摩耗粒子の中でも切削粒子は、注意が必要です。減速機で切削摩耗が発生した場合、減速機内部で使用されている転がり軸受が切削摩耗により生じた軌道面の損傷が起点となって、寿命が分の程度に低下することがあることから、切削摩耗には十分注意する必要があります。切削摩耗の発生原因となる混入異物が残留している場合、この異物により切削摩耗が継続して発生する可能性があります。Iカップリング発光分光分析【SOAP-T】検出された金属元素から発生箇所を推定すると、以下の通りでした。鉄、ニッケル、錫・ギヤ、軸受等カルシウム、ナトリウム・外部混入異物バックラッシご提供いただいた減速機に関する情報からハスバ歯車の組み合わせの段減速機構であり、この歯車の構成から接触点箇所のバックラッシを求めました。尚、油量が不明でしたのでLと仮定しました。ギヤのバックラッシの増加量を求めた結果、接触点箇所でバックラッシの増加量は、.μmと推定されます。バックラッシ増加分の上限値は、メーカにより差異はあるものの、当社の推奨するバックラッシは、一般に推奨されるμmを管理目安にしています。この値に比較して十分に小さい値です。計数汚染度は当社推奨の管理限界値に到達していました。計数汚染度計数汚染度は、NAS級と当社推奨の管理限界値NAS級に到達していました。重量汚染度は、.mg/mlと当社推奨の管理限界値mg/ml以下であり、良好と判断します。光学顕微鏡写真重量汚染度で濾過したフィルタ表面上の夾雑物を光学顕微鏡で観察した結果、金属片、鉄錆、砂等が観察されました。は良好と判断します。粘度粘度は、mm/sと新油値mm/sに比較して、粘度変化率は+％で、当社推奨の管理限界値である±％以内であり、良好と判断します。水分は、.ppmと当社推奨の管理限界値の以下であり、良好と判断します。酸価は、.mgKOH/gと新油値以下であり、良好と判断します。IRIRチャートの結果、油劣化の兆候を示すカルボン酸の吸収が確認されていないことから、良好と判断します。
報告№109-09317 報告№109-09317 | 分析№109-002307 分析№109-002307 | 109-002307 | 結論定期的に分析を実施し、油の劣化状況および摩耗の進行状況を確認されることを推奨します。Dミルとの比較表AミルとDミルの比較 Aミル Dミル SOAP錫濃度 D－SOAP錫濃度 . . Is値 の乗 の乗 平均的な摩耗深さ . 本試料油のAミルと年月に実施したDミルの分析データを表により比較しました。その結果、フェログラフィーの結果では、発生している摩耗形態は切削摩耗で同様でしたが、Aミルの方がSOAP／D－SOAPの錫濃度とIs値が低い値でした。また、錫濃度から平均的な摩耗深さを計算したところ、Aミルが.μm、Dミルがμmで、Aミルの方が摩耗が軽微であることが分かりました。
|  | 112-001950 | 潤滑油および対象設備は継続使用可能な状態にあると判断します。前回の分析結果でIs値が上昇した要因は、分解前に比較して大摩耗粒子が比較的多く観察されたことから、初期のなじみ摩耗が発生したためと推定されます。前回に比較して摩耗は安定しつつあるものの、今後も摩耗の進行を傾向監視するため、以下の対策を推奨します。定期的な分析摩耗の進行を監視するため、定期的に分析を実施し、分析データによる摩耗の進行状況を確認することを推奨します。フェログラフィーおよびSOAP-Tの結果から総合的に判断した結果、やや厳しい状態にあると考えられます。フェログラフィー【Is値】Is値は異常摩耗の早期発見パラメータのつで、摩耗粒子を定量化するために用います。前回に比較してIs値はの乗から乗に低下したものの、やや高い値でした。フェログラフィー【摩耗粒子および摩耗形態】分析結果から比較的多く観察された粒子は、以下の通りでした。正常な摩耗粒子・潤滑状態が正常なマイルド摩耗により発生。Iカップリング発光分光分析【SOAP-T】検出された金属元素から発生箇所を推定すると、以下の通りでした。鉄、銅、アンチモン、ニッケル、錫・エンジン部品リン、亜鉛、カルシウム・添加剤ナトリウム・外部混入異物このうち、機械部品が摩耗したと思われる元素はのグループです。計数汚染度は汚染されていました。計数汚染度計数汚染度は、NAS級以上と汚染されていました。重量汚染度は、mg/mlでした。光学顕微鏡写真重量汚染度で濾過したフィルタ表面上の夾雑物を光学顕微鏡で観察した結果、金属片、鉄錆、砂等が観察されました。粒度分布粒度分布は、.～.μmの範囲にあり、.μmにピークが確認されました。μm以下の粒子が多いことから、燃焼して発生したすす等であることが分かります。は良好と判断します。粘度粘度は、mm/sと新油値mm/sに比較して、粘度変化率は-.％で、当社推奨の管理限界値である±％以内にあり、良好と判断します。水分は、と当社推奨の管理限界値以下にあり、良好と判断します。酸価は、mgKOH/gと新油値mgKOH/gに比較して高いものの、IRの結果で油劣化の兆候を示すカルボン酸の吸収が確認されていないことから、良好と判断します。塩基価は、mgKOH/gと当社推奨の管理限界値mgKOH/g以上であることから、良好と判断します。IRIRチャートの結果、新油と使用油のスペクトルパターンはほぼ一致し、また、油劣化の兆候を示すカルボン酸の吸収が確認されていないことから、良好と判断します。
報告№109-09136 報告№111-00661 | 分析№109-001160 分析№111-003320 | 111-003320 | 潤滑油は継続続使用可能な状態にあると判断します。但し、全酸価が上昇していることから、以下の対策を推奨します。分析周期の短縮今後、全酸価の上昇が予想されますので、分析周期を短縮して傾向監視を強化することを推奨します。全酸価全酸価は、前回のmgKOH/gからmgKOH/gに上昇していました。現在のところ、IRで油劣化の兆候を示すカルボン酸の吸収が確認されていないことから、継続使用可能な状態にあると判断しますが、全酸価が上昇し始めていることから、今後の劣化進行に注意が必要です。泡立ち試験泡立ち試験の結果は、一般的には消泡性能が低下していると判断できる値の-でしたが、前回同様に新油値の-と同レベルにあったため、良好と判断します。水分がと新油値ppmに比較してやや高い値でした。使用油であるAlphasynPGは、ポリグリコールベースの合成ギヤオイルであるため、水分を吸収しやすい特性があります。前回に比較して減少していました。分析結果泡立ち試験の結果、消泡性能が低いと判断できる値であるものの、新油と同レベルにあり、水分が新油に比較して若干高い値でした。粘度粘度はmm/sと新油値.mm/sに比較して、粘度変化率は-.％で、当社推奨の管理限界値である±％以内にあり、良好と判断します。泡立ち試験泡立ち試験は-と新油値と同レベルにありました。水分はと新油値より高い値でした。全酸価全酸価はmgKOH/gと新油値.mgKOH/gに比較して高いものの、IRの結果で油劣化の兆候を示すカルボン酸の吸収が確認されていないことから、良好と判断します。
報告№108-5071 報告№110-00682 | 分析№108-02721 分析№110-003171 | 110-003171 | 障害予防を目的に以下の対策を推奨します。更油粘度が低下していたことから、今後適正な粘度範囲で使用していない場合、ギヤ歯面やベアリング軌道面で油膜切れが発生し、摩耗が進行することが懸念されるため、更油を推奨します。追加分析消泡性能が低下した場合、ギヤ歯面での油膜形成に影響が出て摩耗の発生が進展することがあります。今後は消泡性能低下の影響により摩耗が進展する可能性がありますので、フェログラフィーおよびSOAPを追加することを推奨します。分析結果粘度が当社推奨の管理限界値を超えていました。泡立ち試験の結果、消泡性能が低下していることが確認されました。粘度粘度は.mm/sと新油値mm/sに比較して、粘度変化率は-％で、当社推奨の管理限界値である±％を超えていました。泡立ち試験泡立ち試験は-と新油に比較して高い値でした。水分はppmと当社推奨の管理限界値の以下であり、良好と判断します。全酸価全酸価はmgKOH/gと新油値mgKOH/g以下にあり、良好と判断します。
報告№109-09094 報告№112-00124 | 分析№109-000872 分析№112-000480 | 112-000480 | 潤滑油は継続使用可能な状態にあると判断します。は良好でした。尚、RBOTがminと新油値のminに比較してmin減少していました。このまま継続使用した場合、この減少傾向から限界値に到達するのは、別紙図RBOTの減少傾向に示すように年月と推定されました。残りの継続使用期間は、約年ヶ月であると予測されます。≪状態監視とパラメータ≫分析の目的および各分析のパラメータは以下の通りです。特性低下目的：油の分析結果から、や劣化傾向ならびに添加剤の消耗程度、残存寿命などを確認する。粘度JISK酸価JISK赤外線吸収スペクトルJISK酸化安定度試験JISK汚染目的：油の分析結果から、砂塵あるいは水・異種油などによるや、異物混入の有無を確認する。水分JISK計数汚染度JISB重量汚染度JISB光学顕微鏡観察摩耗目的：油中の摩耗粒子を分析する事により、回転・摺動部の潤滑状態、摩耗劣化の程度、余寿命などを解析する。摩耗診断電子顕微鏡観察JISKX線マイクロアナリシス油中金属濃度JISK≪分析結果≫特性低下粘度：良好粘度値mm/sの新油値mm/sに対する変化率は+.％であり、当社推奨の管理限界値±％以内に留まっています。酸価：良好酸価.mgKOH/gは新油値の.mgKOH/g以内にあることから、問題は無いと判断します。赤外線吸収スペクトル：良好酸化安定度試験：良好酸化安定度試験の結果、数値minは当社推奨の管理限界値min以上に留まっており、現時点での使用は可能と判断します。汚染水分：良好水分値.ppmは当社推奨の管理限界値以内に留まっています。計数汚染度：今回は実施していません。重量汚染度：今回は実施していません。光学顕微鏡観察：今回は実施していません。摩耗摩耗診断電子顕微鏡観察・X線マイクロアナリシス：今回は実施していません。油中金属濃度：今回は実施していません。
報告№109-09031 報告№109-09031 | 分析№109-000414 分析№109-000414 | 109-000414 | 泡立ち試験の結果は、一般的には消泡性能が低くいと判断できる値の-でしたが、新油値の-と同レベルにあったため、良好と判断します。また、を示す粘度、水分、全酸価の各データが良好の範囲にあることから、本試料油は継続使用可能と判断します。尚、水分が新油に比較して高い値です。使用油であるAlphasynPGは、ポリグリコールベースの合成ギヤオイルであるため、水分を吸収しやすい特性があります。今後は、水分濃度の増加に注意されることを推奨します。機器の潤滑状態潤滑状態指数はの乗と濾過設備のない機器であれば正常な潤滑状態にあると判断できますが、ギヤボックスの油系統にはインラインフィルタとオフラインフィルタがあり、粒子の大部分は捕捉され、異常な摩耗状態が発生したとしても正常な潤滑状態にあると誤認してしまう可能性があります。潤滑状態の解析評価は、フィルタの濾過効率を考慮する必要がありますが、今回の試料は、解析評価に必要なメッシュサイズとポンプの吐出量が不明であるため定量的な評価を行うことができませんでした。そのため、発生した摩耗粒子の形態から解析を試みました。摩耗粒子の形態観察の結果、～μmサイズの鉄系摩耗粒子が比較的多く観察されました。観察された粒子サイズから判断する潤滑状態は、直ちに異常となる潤滑状態ではありませんが、発生した摩耗粒子痕が起点となって今後更に摩耗が進行することがあります。また、使用しているフィルタサイズによっては、μm以上の粒子がフィルタに捕捉されている可能性もあることから、可能であればヶ月後に再度分析を実施し、摩耗の進行状況を確認することを推奨します。尚、フィルタの捕捉の影響による誤認を避けるため、これまでの採油箇所に加え、インラインフィルタとオフラインフィルタの捕捉物も分析し、その結果から潤滑状態を評価することを提案します。フィルタ捕捉物の分析を実施する際には、フィルタ使用時間の情報をご提供いただけますようお願い致します。泡立ち試験の結果、消泡性能が低いと判断できる値であるものの、新油と同レベルにあると判断します。水分が新油に比較して高い値です。使用油であるAlphasynPGは、ポリグリコールベースの合成ギヤオイルであるため、水分を吸収しやすい特性があります。今後は、水分濃度の増加に注意されることを推奨します。粘度は良好。粘度は.mm/sと新油値.mm/sに比較して、粘度変化率は-％で、当社推奨の管理限界値である±％以内にあり、良好と判断します。粘度はmm/sとなっています。粘度はmm/sとなっています。粘度指数はとなっています。粘度指数はとなっています。泡立ち試験は-となっています。泡立ち試験は-と新油と同レベルにあり、消泡性能が新油と同レベルにあると判断します。水分は新油値より高い値となっています。水分はppmと新油値より高い値となっています。全酸価は良好。全酸価は.mgKOH/gと新油値.mgKOH/gに比較して高いものの、IRの結果で油劣化の兆候を示すカルボン酸の吸収が確認されていないことから、良好と判断します。機器の潤滑状態摩耗粒子の形態観察の結果、ギヤ歯面の摩耗で発生したと推定される～μmサイズの摩耗粒子が観察されています。～μmサイズの摩耗粒子が観察されています。異常摩耗の早期発見パラメータである潤滑状態指数がの乗と正常の範囲にあるものの、摩耗粒子の形態観察の結果、ギヤ歯面の摩耗で発生したと推定される～μmサイズの摩耗粒子が観察されています。
報告№109-09136 報告№110-00485 | 分析№109-001160 分析№110-002196 | 110-002196 | は、油の粘度、油中のスラッジの発生量を判断パラメータに、粘度、全酸価、IR、RBOTで評価します。分析の結果、油の粘性を示す粘度は、新油値のmm/sに比較して粘度変化率が+％のmm/sとほぼ変化はなく、また油中のスラッジの発生量を示す全酸価は、新油値の.mgKOH/gと同じ.mgKOH/gで変化が見られず劣化は確認されなかった。さらにはIRの結果でも油が劣化した場合に発生するカルボン酸の発生も確認されず、酸化防止剤の残存量を示すRBOTは、限界値minに比較して、十分に残量があるminであった以上のことから、潤滑油の劣化は確認されませんでした。但し、IRの結果、新油のIRスペクトルと一致しない箇所が確認されたことから、異種油の混入または油名の誤りなどが考えられます。なお、使用油の使用期間または使用時間が不明であったため、ご要求の油の余寿命に関する検討は行えませんでした。可能であれば、これらの情報をご提供下さい。汚染度油中の水分を計測した結果、水分はppmと新油と同等であり、継続使用可能な状態にあることが確認されました。潤滑油は継続使用可能な状態にあるものの、以下の対策が必要です。IRの結果から異種油の混入または油名の誤りの可能性がありますので、使用油名を再度ご確認下さい。
報告№109-09448 報告№109-09448 | 分析№109-002857 分析№109-002857 | 109-002857 | 摩耗状態異常摩耗の早期発見パラメータであるフェログラフィーのIs値は、潤滑状態が良好な状態にあることを示すの乗であり、点検を要する摩耗粒子が観察されておらず、現在のところ継続使用は可能な状態にあると判断できます。この状態で検出された油中金属は、その多くが鉄であり、これらは摩耗粒子の観察結果から疲労摩耗であることが分かりました。疲労摩耗は、スパイラルベベルギヤの歯面で発生していると推定されますが、発生箇所が歯面の微小領域であることから、現在のところ、継続使用は可能と判断できます。バックラッシ減速機の構造から、最も負荷が大きく、摩耗が進行しやすい箇所をスパイラルベベルギヤとスパイラルベベルピニオンと推定し、この部分のバックラッシを求めました。提供していただいた図面には歯幅が記載されておらず、また、更油後の稼働時間も不明であったため、歯幅mmと、更油後の稼働時間を時間と仮定してバックラッシを計算しました。その結果、減速機のギヤ歯面に摩耗が集中していたと仮定した場合、バックラッシの増加は初期値からμm増加したと推定されました。バックラッシ増加分の上限値はメーカにより差異はあるものの、当社が推奨するバックラッシは一般に推奨されるμmを目安にしており、今回のデータはこの値に比較して十分に小さい値であることがわかります。汚染度計数汚染度がNAS級とやや汚染されていました。汚染度が高い要因は、摩耗によるものと思われます。を示す粘度、水分、全酸価、IRの各データは良好でした。結論ゲート機器の潤滑箇所の摩耗診断分析結果から摩耗が発生している箇所はギヤ歯面であり、摩耗形態は疲労摩耗であることが分かりました。この摩耗形態は、ギヤ歯面に荷重が繰り返しかかることにより、歯面の表面下で材料が疲労して剥離します。歯面に加わる荷重が過大である場合、観察される摩耗粒子は今回より大きな粒子が発生します。分析結果から推定されたバックラッシの増加分はμmでしたが、このバックラッシは、一対の歯車の噛み合いを円滑にするための、ピッチ円周上での歯面間の遊びです。この値が過大になると振動や騒音の原因となるため、ギヤの摩耗状態を判断するためには重要なパラメータです。今回観察された摩耗粒子は、μmサイズの微小な粒子が支配的であることから、バックラッシの値は小さいと判断できます。バックラッシの計算時に仮定した稼働時間や歯幅などの数値が正確であれば、本減速機は継続使用可能と判断できます。整備の必要な箇所の検討整備が必要な箇所は、本分析結果から確認されませんでした。しかし、分析結果から僅かではありますがギヤの摩耗が進行していることが確認されていますので、今後は定期的に潤滑油分析を実施し、その結果から摩耗の進行状況を確認することにより、整備の必要の有無を監視する方法が有用と思われます。潤滑油の劣化度診断一般的に潤滑油が劣化した場合、油の外観は黒褐色になり、粘度や全酸価が上昇しスラッジ等が発生します。また、その過程では劣化の兆候を示すカルボン酸の吸収がIRで確認できます。今回のは、全てのデータが良好の範囲にあり、潤滑油の劣化は確認されなかったことから、継続使用可能であり、交換の必要はないと判断します。潤滑管理の方法現在の潤滑油は年使用していますが、年間使用したにもかかわらず劣化が確認されなかったことから、本設備の潤滑油は少なくても更油後年間は使用できることが分かりました。潤滑油の交換時期の判断は、今回の分析だけでは予測することは困難ですが、定期的に分析を実施し、その結果の傾向から劣化の進行状況を確認することで容易に可能になります。現在のところ潤滑部は継続使用可能な状態にあると思われますが、今後は疲労摩耗が進行する場合がありますので、定期的に分析を実施し、摩耗の進行状況を確認されることを推奨します。次回分析の時期を理論的に求めたところ、最短で約時間となります。この時間は、油中汚染物が均一になるために必要とする時間であり、この時間を経過すれば、再分析の結果から状態の傾向を確認することが可能となりますので、これを参考に次回分析時期を検討されることを推奨します。尚、定期的な分析を実施する際には、に関する分析項目の実施を推奨します。今回の分析結果からは、油劣化の進行は確認されていませんが、定期的な分析により潤滑油の交換時期を管理することが可能となります。は良好と判断します。粘度粘度はmm/sと新油値mm/sに比較して、粘度変化率は-％で、当社推奨の管理限界値である±％以内にあり、良好と判断します。水分はppmと当社推奨の管理限界値の以下にあり、良好と判断します。全酸価全酸価は.mgKOH/gと新油値.mgKOH/gに比較して変化はなく、良好と判断します。IRIRの結果、油劣化の兆候を示すカルボン酸の吸収が確認されていないことから、良好と判断します。は良好と判断します。計数汚染度計数汚染度はNAS級と当社推奨の管理限界値のNAS級以内にあるものの、やや高い値でした。重量汚染度は.mg/mlと当社推奨の管理限界値のmg/ml以内にあり、良好と判断します。機器の潤滑状態機器の潤滑状態は正常と判断します。SOAPによる油中金属濃度SOAPによる油中金属濃度の結果、ニッケル、錫、油の添加剤成分であるリン、外部から混入したと思われる亜鉛、ナトリウムが検出されました。SOAPによる油中金属濃度SOAPによる油中金属濃度の結果、鉄、油の添加剤成分であるリン、外部から混入したと思われる亜鉛、カルシウムが検出されました。摩耗粒子診断異常摩耗の早期発見パラメータであるIs値がの乗と良好の範囲にあるものの、摩耗粒子の形態観察の結果、疲労摩耗粒子が比較的多く観察されました。
報告№105-0410 報告№105-0410 | 分析№105-02694 分析№105-02694 | 105-02694 | 分析の結果、計数汚染度がNAS級とやや高い値でした。摩耗粒子形態観察で外部から混入した砂がやや多く観察されたことから、汚染度が高い原因は、外部から混入した異物の影響と考えられます。混入による影響は直ちにないものの、今後これらの異物が軸受摺動面に噛み込み摩耗が進行することが懸念されるため、ヶ月以内に再度分析を実施し、汚染状況及び摩耗の進行状況を確認されることを推奨します。この油は継続使用可能と判断します。粘度は良好と判断します。粘度はmm/sと管理限界値以内にあり、良好と判断します。水分は良好と判断します。水分はppmと管理限界値の以下にあり、良好と判断します。全酸価は良好と判断します。全酸価は.mgKOH/gと新油データの以内にあり、良好と判断します。IRは良好と判断します。IRの結果、油劣化の兆候を示すカルボン酸の吸収が確認されていないことから、継続使用可能な状態にあると考えられます。計数汚染度はやや高い値でした。計数汚染度はやや高い値でした。計数汚染度はNAS級と当社推奨の管理限界値のNAS級以内にあるものの、やや高い値でした。重量汚染度は良好と判断します。重量汚染度は.mg/mlと当社推奨の管理限界値のmg/ml以内にあり良好と判断します。機器の潤滑状態フェログラフィーの結果、外部から混入した砂がやや多く観察されました。SOAPは良好と判断します。SOAPの結果、摩耗により発生する鉄および錫が検出されていないことから良好と判断します。尚、油の添加剤成分であるリンが検出されました。D－SOAPの結果、錫が検出されました。D－SOAPの結果、摩耗により発生する錫が検出されたものの、微量であることから良好と判断します。フェログラフィーの結果、外部から混入した砂がやや多く観察されました。フェログラフィーの結果、異常摩耗の早期発見パラメータであるIs値がと良好の範囲にあるものの、摩耗粒子形態観察で外部から混入した砂がやや多く観察されました。
報告№109-09136 報告№112-00660 | 分析№109-001160 分析№112-003052 | 112-003052 | 潤滑油の劣化は確認されず、汚染度は良好な範囲にあることから、継続使用可能な状態にあると判断します。軸受潤滑部の油膜が破断して発生する凝着摩耗や、微振動により発生するフレッティング摩耗が見られました。通常、継続運転している設備は、運転開始直後に金属同士がなじむ過程があり、その後正常な油膜が形成されて、問題がなければ安定期に入ります。設備の稼働率が低い場合など、停止期間が長いと潤滑油膜は殆どなくなり、再稼動する際に油膜切れを起こしやすい状態になります。今回観察されたシビア粒子は、このような状況で発生したと推定されます。一方、フレッティングにより発生した赤錆は、μm以下の微小な粒子が支配的であり、直ちに影響はないことから、摩耗は正常と判断できます。以上より、軸受は継続使用可能な状態にあると判定します。定期的な分析および分析周期の検討定期的に分析を実施することにより、データの微小な変化から異常の兆候を早期に発見することが可能となります。今後、寿命予測を行うには、今回データを含め少なくとも回の分析データが必要となります。当該機は、年間稼働率が低いことから、採油の機会を検討するのは難しいところがありますが、あと最低でも回分析を実施し、寿命予測を行うと共に分析周期を検討することを推奨します。軸受の摩耗状態フェログラフィーおよびSOAP-Tのデータから総合的に解析した結果、軸受は健全であり、継続使用可能と評価できますが、引続き軸受の機能が保持されていることを確認するためにも、潤滑油診断による傾向管理が有用と考えます。フェログラフィー【定量分析：Is値】Is値は異常摩耗の早期発見パラメータのつで、摩耗程度を定量化するために用います。今回のIs値はの乗とやや高い値でした。フェログラフィー【定性分析：摩耗粒子および摩耗形態観察】分析結果から比較的多く観察された摩耗粒子は、以下の通りでした。シビア粒子・潤滑状態がやや厳しい凝着摩耗により発生。金属潤滑部が局部的に油膜切れを起していると考えられます。赤錆・フレッティングにより発生。フリクションポリマ・局部的に高圧・高温となる場合に発生。観察された摩耗粒子の中でもシビア粒子、赤錆は、将来的な摩耗の進行に繋がる可能性を示唆しているため、傾向監視が必要と思われます。シビア粒子は、凝着摩耗に分類されます。この摩耗粒子は、摺動面で凝着、破断を繰り返し、この過程で生じる移着粒子が成長して摩耗粒子となります。そのため、摺動面では局部的に油膜切れが発生していることを示しています。この状態が継続した場合、摩耗粒子のサイズは徐々に大型化していき、最終的に軸受の損傷に至る場合があります。フレッティングの発生要因は、鉄系材料が接合および勘合されたりする部分から発生します。フレッティングによる赤錆が少量発生しても直ちに異常ではありませんが、場合によっては、発生した赤錆が軸受摺動面に噛み込み、摩耗を進行させる場合があります。Iカップリング発光分光分析【SOAP-T】検出された金属元素から、摩耗粒子の発生箇所は、以下のように推定できました。鉄、鉛、錫・軸受等カルシウム、ナトリウム・外部混入異物軸受の摩耗SOAP-Tで錫が検出されたことから、軸受の摩耗が発生していると推定されました。分析結果から軸受メタルの摩耗深さをSOAP-Tの結果で得られている錫濃度と油量Lから計算しました。当社の経験からメタル面積の約分の程度が摩耗したと仮定しました。当社の知見、および今回検出された錫濃度等の情報から軸受の摩耗深さを計算した結果、軸受表面の平均的な摩耗深さは.μmとなり、メタルの表面粗さを軸受表面の一般的な粗さであるμmと仮定すると、摩耗は軽微であり、継続使用可能な状態にあると推定されます。計数汚染度は当社推奨の管理限界値に到達していました。計数汚染度計数汚染度は、NAS級と当社推奨の管理限界値NAS級に到達していました。重量汚染度は、mg/mlと当社推奨の管理限界値mg/ml以下であり、良好と判断します。光学顕微鏡写真供試油を濾過したフィルタ表面上の夾雑物を光学顕微鏡で観察した結果、金属片、鉄錆、砂等が観察されました。は良好と判断します。粘度新油に対する粘度変化率は-％でした。これは、当社推奨の管理限界値である±％以内であり、良好と判断します。水分は、.ppmと当社推奨の管理限界値の以下であり、良好と判断します。酸価は、.mgKOH/gと新油値.mgKOH/gに比較して高いものの、IRで油劣化の兆候を示すカルボン酸の吸収ピークが確認されていないことから、良好と判断します。IRIRチャートの結果、新油と使用油のスペクトルパターンはほぼ一致し、また、油劣化の兆候を示すカルボン酸の吸収ピークが確認されていないことから、良好と判断します。
報告№109-09136 | 分析№109-001160 | 113-002114 | 異常摩耗の早期発見のパラメータであるIs値は-レベルと正常であり、観察された粒子は極少量だったことから、は良好と判断します。計数汚染度、重量汚染度は共に良好と判断します。水分、IRの各データは良好と判断します。粘度粘度はmm/sでした。新油値が不明ですが、粘度グレードをISOVGと考え、新油値をmm/sと仮定して比較すると、粘度変化率は-％となり、当社推奨の管理限界値である±％以内にあることから、良好と判断します。酸価は.mgKOH/gでした。新油値が不明であり、酸価を比較評価することはできませんでしたが、IRで油の酸化劣化により発生するカルボン酸の吸収が確認されていないことから、良好と判断します。
報告№104-0378 報告№105-5003 | 分析№104-02669 分析№105-00885 | 105-00885 | 分析の結果、シリンダ内壁で摩耗が発生していることが分かりました。観察された摩耗の形態は、マイルドな摩耗で発生する摩耗粒子が支配的であり継続使用は可能と判断しますが、汚染粒子濃度が非常に高く、この粒子の影響による軸受摺動面の摩耗進行を予防するため、油を清浄にされることを推奨します。これらのことは、異常摩耗の早期発見パラメータであるIs値がの乗とやや高いものの、摩耗粒子形態観察の結果、マイルドな摩耗粒子が多く観察されたこと計数汚染度、重量汚染度、共に高いことD-SOAPの結果、鉄が検出されたこと以上のことから判断しました。
報告№109-09136 報告№112-00189 | 分析№109-001160 分析№112-000769 | 112-000769 | 潤滑油は継続使用可能な状態にあると判断します。但し、今後は障害予防を目的に以下の対策を推奨します。追加分析消泡性能が低下した場合、ギヤ歯面での油膜形成に影響が出て摩耗が進展することがありますので、フェログラフィーおよびSOAP-Tを追加して摩耗により発生する油中金属濃度や潤滑状態を確認することを推奨します。泡立ち試験泡立ち試験の結果は、-と新油値が-であるのに比較して高い値となっていたことから、消泡性能が低下していることが分かりました。今後の使用状況によっては油の酸化劣化が進行したり、ギヤ歯面およびベアリング軌道面で油膜切れが発生したりする場合があるため、消泡剤の添加による消泡性能の改善など何らかの対応が必要になると思われます。分析結果泡立ち試験の結果、消泡性能が低下していることが確認されました。粘度粘度はmm/sと新油値mm/sに比較して、粘度変化率は-％で、当社推奨の管理限界値である±％以内にあり、良好と判断します。泡立ち試験泡立ち試験は-と新油に比較して高い値でした。水分はppmと当社推奨の管理限界値の以下であり、良好と判断します。酸価は.mgKOH/gと新油値.mgKOH/gに比較して高いものの、IRの結果で油劣化の兆候を示すカルボン酸の吸収が確認されていないことから、良好と判断します。
|  | 100-00680 | 分析の結果、計数汚染度、重量汚染度は、共に良好であり、汚染物によるバルブの動作障害の発生は小さいと考えられた。一方、D－SOAPによりスラッジの発生の有無を検討した。この油種では、スラッジは油の添加剤成分のバリウムがスラッジとして検出される。D－SOAPの結果、このバリウムがとわずかであるが検出されており、スラッジ発生が確認された。検出量がわずかなのは、静電浄油機が常設されているため、静電浄油機により、浮遊しているスラッジが除去されているためと考えられた。以上のことから、バルブ類の動作障害予防措置として、○○でも実績のある当社清浄分散剤TS－によるスラッジの溶解・分散処理と深層式濾過機による濾過を推奨する。
報告№109-09136 報告№111-00390 | 分析№109-001160 分析№111-001863 | 111-001863 | 潤滑油を分析した結果、油中の摩耗粒子は、転がり軸受の転動面に異物が噛み込んで発生する切削粒子と油膜が破断した場合に発生する微小なシビア粒子でしたが、異常と判断するサイズの摩耗粒子や転がり軸受の寿命の指標となるフレーキングにより発生する疲労摩耗粒子等は観察されなかったことから、異音が発生した原因は、軸受以外の部位であると考えられます。定期的な分析摩耗の進行を監視するため、今後も定期的に分析を実施し、摩耗の進行状況を確認することを推奨します。最適な採油方法本試料油は、機器停止中にドレンプラグから採油されています。機器が停止している状態では、別紙油粒子の沈降の影響に示すように油槽内で撹拌がなくなり固形物が沈降するため、油中汚染度は高くなると推定されます。今後の採油は、極力停止直後の油槽中層部から実施されることを推奨します。フェログラフィー異常摩耗の早期発見パラメータとして摩耗粒子を定量化して評価するフェログラフィーのIs値は、潤滑状態が正常なの乗でした。摩耗粒子の形態で比較的多く観察された粒子は、潤滑状態が正常な場合に発生する摩耗粒子局部的に高圧・高温となる場合に発生するフリクションポリマ外部から混入したと思われる鉄錆、樹脂等でした。これらの摩耗粒子が観察された場合、潤滑部で発生している摩耗形態は、正常なマイルド摩耗であり、そして局部的ではあるものの高圧・高温の箇所も発生していることが分かります。Iカップリング発光分光分析供試の潤滑油を分析した結果、検出された金属元素は、SOAP-Tの結果表に示すように、鉄、銅、錫、リン、亜鉛、カルシウム、バリウム、ケイ素、ナトリウムでした。検出されたこれらの金属元素から発生箇所を推定すると鉄、銅、錫、亜鉛・軸受等リン・オイル添加剤カルシウム、バリウム、ケイ素、ナトリウム・外部混入異物であると思われます。このうち、機械部品が摩耗したと思われる元素はのグループです。計数汚染度は良好でした。
報告№109-09136 報告№112-00588 | 分析№109-001160 分析№112-002419 | 112-002419_date130304 | 、汚染状態、摩耗状態ポンプ減速機と潤滑油は、継続使用可能な状態であるため、分解点検の必要はないと判断します。但し、観察された油中粒子には、異物の切削作用の影響で発生する切削摩耗や、油膜が局部的に破断する凝着摩耗で発生した摩耗粒子が観られたことから、今後の摩耗進行を傾向監視するため、以下の対策を推奨します。余寿命予測フェログラフィーのIs値は、前回に比較しての乗から変化はなく、平衡状態で安定した潤滑状態になっていることがわかります。このような安定した潤滑状態では、異常な方向に向かう上昇角を示さないことからIs値による余寿命予測はできませんが、前回と今回の摩耗形態や摩耗サイズの粒度分布、金属摩耗量、油中汚染物の影響や潤滑性状の確認や比較等の過程を経た結果から総合的に判断すると、少なくとも年程度の間は継続して使用が可能な状態にあると判断します。定期的なトライボ診断トライボ診断は、潤滑油を分析し、潤滑油の性状を調査して継続使用が可能か、更油すべきかの評価を行うことはもとより、ギヤや転がり軸受、すべり軸受などの潤滑状態も評価する設備診断技術ですが、農業用の設備では稼働率にもよるものの年に回程度の診断により、データの変化から異常の兆候を早期に発見することや、分解点検の必要性を判断することが可能となります。今回の分析データでは、潤滑油中に摩耗速度の早い摩耗形態の切削摩耗および凝着摩耗が確認されたことから、今後も定期的な分析診断により設備状態を把握することを推奨します。潤滑油の濾過油中の汚染度が高いことから、摩耗粒子や異物等がギヤ歯面や軸受軌道面に噛み込むことによる摩耗の進行が懸念されるため、潤滑油の濾過を推奨します。バックラッシによる評価トライボ診断では、バックラッシの増加量を分析結果から計算できますが、今回は計算に必要な歯幅に関する情報が不足していたため、これらを仮定して計算しております。不足している情報をお知らせ頂ければ、より正確な診断を行うことが出来ますので、可能であれば情報をお知らせ下さい。はフェログラフィーおよびSOAP-Tの結果から総合的に判断した結果、傾向管理が必要な状態にあると考えられます。フェログラフィー【定量分析：Is値】Is値は異常摩耗の早期発見パラメータのつで、摩耗粒子を定量化するために用います。Is値は前回に比較しての乗から変化はなく、低い値でした。フェログラフィー【定性分析：摩耗粒子および摩耗形態観察】分析結果から比較的多く観察された粒子は、以下の通りでした。正常な摩耗粒子・潤滑状態が正常なマイルド摩耗により発生。切削粒子・異物や金属表面の微小突起による切削摩耗により発生。シビア粒子・潤滑状態がやや厳しい凝着摩耗により発生。金属潤滑部が局部的に油膜切れを起していると考えられます。観察された摩耗粒子の中でも切削粒子は、注意が必要です。減速機で切削摩耗が発生した場合、減速機内部で使用されている転がり軸受が切削摩耗により生じた軌道面の損傷が起点となって、寿命が分の程度に低下することがあることから、切削摩耗には十分注意する必要があります。切削摩耗の発生原因となる混入異物が残留している場合、この異物により切削摩耗が継続して発生する可能性があります。Iカップリング発光分光分析【SOAP-T】検出された金属元素から発生箇所を推定すると、以下の通りでした。鉄、鉛、錫、亜鉛・ギヤ、軸受等リン・添加剤カルシウム、ナトリウム・外部混入異物バックラッシご提供いただいた減速機に関する情報から、スパイラルベベルギヤであり、この部分のバックラッシを求めました。尚、歯幅が不明でしたのでmmと仮定しました。その結果、減速機のギヤ歯面に摩耗が集中していたと仮定した場合、バックラッシの増加量は約.μmと推定されました。バックラッシ増加分の上限値は、メーカにより差異はあるものの、当社の推奨するバックラッシは、一般に推奨されるμmを管理目安にしています。この値に比較して十分に小さい値であり、前回に比較してSOAP-Tの鉄濃度が減少していることから、摩耗は安定しているものと推定されます。計数汚染度は、昨年のデータNAS級からNAS級以上と汚染度が進行しており、管理限界値のNAS級を超えていました。これはNAS等級～μmのレンジが昨年の倍以上の数量が増加した影響によるものでした。重量汚染度は、昨年データのmg/mlと比較して、mg/mlと倍以上汚染度が上昇しました。また、フィルタの表面の異物観察では、金属片、鉄錆、砂等が観察されたことから、汚染度が高い要因は、摩耗と外部混入異物の影響と思われます。潤滑油は、摩耗状態もやや厳しい状態であるものの、潤滑状態にすぐに悪影響を与える領域に達していませんので、今後の運転時間や運転状況が、特に変化のない運転であれば、少なくても年間は継続使用可能な状態にあると判断します。しかし、油中の汚染度が高いことから、摩耗粒子や異物等がギヤ歯面や軸受軌道面に噛み込むことによる摩耗の進行が懸念されるため、今回は潤滑油の濾過を推奨します。は良好と判断します。粘度粘度は、.mm/sと新油値mm/sに比較して、粘度変化率は-％で、管理限界値である±％以内にあり、良好と判断します。水分は、ppmと管理限界値の以下にあり、良好と判断します。酸価は、.mgKOH/gと新油値.mgKOH/g以下にあり、良好と判断します。IRIRチャートの結果、新油と使用油のスペクトルパターンはほぼ一致し、また、油劣化の兆候を示すカルボン酸の吸収が確認されていないことから、良好と判断します。
報告№109-09136 報告№112-00541 | 分析№109-001160 分析№112-002242 | 112-002242_date130409 | グリースグリースの酸化劣化はありませんが、ちょう度の上昇が確認されていることから、以下の対策を推奨します。軸受は継続使用可能な状態にあると判断します。但し、将来的な摩耗進行の有無を確認するためにも傾向監視を継続することが有効です。新グリースの入替または適時給脂ちょう度の上昇がみられ、グリースが軟化していることが確認されました。今後、グリースの漏洩や油膜切れの発生が懸念されるため、新グリースの入替または適時給脂されることを推奨します。定期的な分析定期的に分析を実施することにより、データの変化から異常の兆候を早期に発見することが可能となります。また、今回は対象設備の初回分析であるため、あと最低でも回分析を実施し、分析データの変化を確認することを推奨します。尚、分析結果からSOAP-Tの鉄濃度が比較的高く、摩耗の進行が懸念されるため、出来るだけ早めに回目の分析を実施することを推奨します。グリースの物理的性状グリースの酸化劣化はありませんが、ちょう度は当社推奨の管理限界値を超えていました。ちょう度ちょう度は、と当社推奨の管理上限値のより若干高くなっており、グリースが軟化していることが分かりました。軟化したグリースを使用した場合、グリースの漏洩や軸受等で油膜切れが発生することが懸念されます。滴点滴点は、と新グリース値に比較して変化はなく、良好と判断します。酸価は、mgKOH/gと新グリース値mgKOH/g以下であり、良好と判断します。水分は、.％でした。グリースの水分濃度は一般的に.～％が適正であるため、良好と判断します。IRIRチャートの結果、新グリースと使用グリースのスペクトルパターンはほぼ一致し、また、油劣化の兆候を示すカルボン酸の吸収が確認されていないことから、良好と判断します。はフェログラフィーおよびSOAP-Tの結果から総合的に判断した結果、継続使用は可能ですが、機器の機能を保持するためにも傾向管理が有用と考えます。フェログラフィー【定性分析：摩耗粒子および摩耗形態観察】観察された代表的な摩耗粒子は、以下の通りでした。正常な摩耗粒子・潤滑状態が正常なマイルド摩耗により発生。Iカップリング発光分光分析【SOAP-T】検出された金属元素から発生箇所を推定すると、以下の通りでした。鉄、ニッケル、錫・軸受等鉛、アンチモン、リン、亜鉛、カルシウム、バリウム、アルミニウム、ナトリウム・添加剤、増ちょう剤鉄以外に、アンチモン、錫が比較的高い値でした。これらの元素が含まれている材質は、以下の点が考えられます。一般にすべり軸受に使用されるホワイトメタル転がり軸受の保持器で使用されるアルミ合金以前使用していたグリースが使用グリースと混合した一般にすべり軸受に使用されるホワイトメタルがありますが、本軸受は転がり軸受であり、図面から材質でホワイトメタルを使用している箇所は確認されませんでした。転がり軸受にアルミ合金が使用されていれば、アルミニウムと共に錫が検出され、アルミニウム濃度は比較的高いことから、保持器の摩耗が考えられました。グリースは流動性が低く、新グリースを補給しても油槽内にある全てのグリースが入れ替わることは困難であることから、今回使用されているグリースに入っていない成分が検出された要因は、以前使用していたグリースに含まれていた金属成分が、今回の使用グリースと混合して検出されたと推定されます。尚、アンチモンおよび鉛は、未使用グリースから高濃度で検出されていることから、グリースの添加剤として最初から入っているものと思われます。
報告№104-0425 報告№104-0425 | 分析№104-02961 分析№104-02961 | 104-02961 | 分析の結果、鉄及び銅を使用した箇所の摩耗砂、鉄錆等の異物の混入スラッジの発生が確認されました。これらの分析結果から以下の対策が必要と考えます。汚染粒子が軸受摺動面に噛み込み摩耗が進行することが懸念されるため、～ヶ月以内に再度分析を実施し、汚染状況及び摩耗の進行状況を確認されること推奨します。銅が検出されたのは、冷却水用配管、ダイヤル温度計の素子を止めている銅線等の銅を使用している箇所の摩耗が発生していると考えられます。銅を使用した箇所、例えば、冷却水用配管であったとすると配管取付部に緩みが生じている場合も考えられます。緩みが生じたことで配管が振動し、継手部がはずれたり、銅配管に亀裂が生じ、冷却水の混入に至る場合がありますので、今後、銅濃度の監視と共に、水分濃度が上昇することが懸念されますので、分析による監視が必要と考えます。今後、更にスラッジの増加が確認された場合、軸受表面の静摩擦係数が上昇し、起動時のトルク上昇に繋がり、起動開度が増加する場合があります。これらを予防するため、スラッジを溶解し無害化する清浄分散剤TS－の投与と濾過を実施されることを推奨します。は良好と判断します。粘度は良好と判断します。粘度はmm/sと新油値mm/sに比較して、粘度変化率は-％で、当社推奨の管理限界値である±％以内にあり、良好と判断します。水分は良好と判断します。水分はと当社推奨の管理限界値の以下であり、良好と判断します。全酸価は良好と判断します。全酸価は.mgKOH/gと新油値.mgKOH/gに比較して変化はなく、良好と判断します。IRの結果、良好と判断します。IRの結果、油劣化の兆候を示すカルボン酸の吸収が確認されていないことから、良好と判断します。RBOTの結果、良好と判断します。RBOTはminと当社推奨の管理限界値のmin以上であり、良好と判断します。計数汚染度はNAS級とやや高く、重量汚染度は当社推奨の管理限界値を超えていました。計数汚染度はNAS級とやや高い値でした。計数汚染度はNAS級と当社推奨の管理限界値のNAS級以内であるものの、やや高い値でした。重量汚染度は当社推奨の管理限界値を超えていました。重量汚染度はmg/mlと当社推奨の管理限界値のmg/mlを超えていました。機器の潤滑状態異常摩耗の早期発見パラメータであるフェログラフィーのIs値が、の乗とやや高く、摩耗粒子形態観察で、金属接触が厳しい場合に発生するシビア粒子、外部から混入した鉄錆が観察されました。SOAPの結果は良好です。SOAPの結果、油の添加剤成分である亜鉛がppm、バリウムがppm、外部から混入したカルシウムがppm、ナトリウムがppm検出されました。軸受の摩耗を示す錫は検出されず、良好と判断します。D－SOAPの結果、鉄、銅、油の添加剤成分である亜鉛、バリウムが検出されました。D－SOAPの結果、鉄が.ppm、銅が、油の添加剤成分である亜鉛が.ppm、バリウムがppm、ナトリウムが検出されました。軸受の摩耗を示す錫は僅かに検出されましたが、良好と判断します。フェログラフィーの結果、金属接触が厳しい場合に発生するシビア粒子が観察されました。異常摩耗の早期発見パラメータであるフェログラフィーのIs値が、の乗とやや高く、摩耗粒子形態観察の結果、金属接触が厳しい場合に発生シビア粒子、外部から混入した鉄錆が観察された。
報告№109-09136 | 分析№109-001160 | 112-003127 | 潤滑油および軸受は継続使用可能な状態にあると判断します。前回に比較して、鉄および錫濃度に変化はありませんでした。Is値は異常摩耗の早期発見のパラメータのつで、摩耗粒子を定量化するために用います。前回に比較してIs値はのマイナス乗から変化はなく、潤滑状態は正常と判断します。．前回に比較して、計数汚染度はNAS級からNAS級にランク上昇しているものの、当社推奨の管理限界値以下であり、良好でした。．前回同様に、粘度、水分、全酸価、IR、RBOTの各データは良好でした。
報告№109-09136 報告№110-00282 | 分析№109-001160 分析№110-001091 | 110-001091 | ・摩耗状態D－SOAPの鉄が微量検出されたものの、異常摩耗の早期発見パラメータであるフェログラフィーのIs値がの乗と良好でした。・汚染度計数汚染度、重量汚染度共に良好でした。結論機器の健全性異常な摩耗は確認されず、対象設備は継続使用可能な状態にあると判断します。作動油取替えの検討計数汚染度、重量汚染度ともに良好な範囲にあり、作動油は継続使用可能と判断します。
報告№109-09136 報告№112-00363 | 分析№109-001160 分析№112-001477 | 112-001477 | 更油からの経過日数をもとに潤滑油の余寿命を評価したところ、潤滑油は定検までのヶ月間は使用可能と判断できました。次回定検時に更油を実施しない場合は、酸化安定度を知るための分析を実施し、余寿命を確認することを推奨します。酸化安定度はminであり、当社推奨の管理限界値のmin以上であることから、良好と判断します。
報告№109-09094 報告№112-00124 | 分析№109-000872 分析№112-000433 | 112-000433_旧 | 潤滑油は継続使用可能な状態にあると判断します。は良好でした。尚、RBOTがminと新油値のminに比較してmin減少していました。このまま継続使用した場合、この減少傾向から限界値に到達するのは、別紙図RBOTの減少傾向に示すように年月と推定されました。残りの継続使用期間は、約年ヶ月であると予測されます。≪状態監視とパラメータ≫分析の目的および各分析のパラメータは以下の通りです。特性低下目的：油の分析結果から、や劣化傾向ならびに添加剤の消耗程度、残存寿命などを確認する。粘度JISK酸価JISK赤外線吸収スペクトルJISK酸化安定度試験JISK汚染目的：油の分析結果から、砂塵あるいは水・異種油などによるや、異物混入の有無を確認する。水分JISK計数汚染度JISB重量汚染度JISB光学顕微鏡観察摩耗目的：油中の摩耗粒子を分析する事により、回転・摺動部の潤滑状態、摩耗劣化の程度、余寿命などを解析する。摩耗診断電子顕微鏡観察JISKX線マイクロアナリシス油中金属濃度JISK≪分析結果≫特性低下粘度：良好粘度値.mm/sの新油値.mm/sに対する変化率は-％であり、当社推奨の管理限界値±％以内に留まっています。酸価：良好酸価.mgKOH/gは新油値の.mgKOH/g以内にあることから、問題は無いと判断します。赤外線吸収スペクトル：良好酸化安定度試験：良好酸化安定度試験の結果、数値minは当社推奨の管理限界値min以上に留まっており、現時点での使用は可能と判断します。汚染水分：良好水分値ppmは当社推奨の管理限界値以内に留まっています。計数汚染度：今回は実施していません。重量汚染度：今回は実施していません。光学顕微鏡観察：今回は実施していません。摩耗摩耗診断電子顕微鏡観察・X線マイクロアナリシス：今回は実施していません。油中金属濃度：今回は実施していません。
|  | 10501447 | 分析NO － 年月日 トライボシステム診断レポート会社名 ○○殿 分析項目 機種 新油 粘度指数 流動点 機番・使用箇所 ラインサブ 粘度 引火点 油名 キャッスルオートフルードDⅡ 水分 全塩基価 油種 車両用特殊潤滑油 全酸価 銅板腐食 採油日 年月日 NAS等級 粘度 他情報 重量汚染度 摩耗状態の判定良好注意要処置汚染状態の判定良好注意要処置良好注意要処置総合考察＜＞粘度指数はであった。粘度はmm/s、粘度はmm/sであった。水分は.ppmであった。全酸価はmgKOH/gであった。汚染度NAS級＜、重量汚染度.mg/mlであった。流動点は-.であった。引火点はであった。全アルカリ価はmgKOH/gであった。銅板腐食はaであった。
報告№108-0227 報告№110-00771 | 分析№108-01664 分析№110-003717 | 110-003717 | 前回に比較してSOAP／D－SOAPの結果で、鉄および錫濃度に変化はなく、異常摩耗の早期発見パラメータであるフェログラフィーのIs値がのマイナス乗と良好でした。前回に比較して計数汚染度はNAS級からNAS級にランク増加しているものの当社推奨の管理限界値内にあり、良好でした。粘度、水分、全酸価、IRの各データは良好でした。潤滑油および軸受は継続使用可能な状態にあると判断します。
報告№104-0294 報告№104-8050 | 分析№104-02199 分析№104-02509 | 104-02509 | 分析の結果、本軸受は継続使用可能な状態にあると判断します。このことは、鉄濃度から計算したフレーキングの発生面積が内輪軌道面の面積の凡そ.％であること。異常摩耗の早期発見パラメータであるIs値がの乗とやや高いものの、ベアリング軌道面から発生した摩耗粒子はマイルドな潤滑状態で発生した摩耗粒子であり潤滑状態は良好な状態で進行していると考えられる。以上のことから判断しました。尚、SOAPの鉄濃度がppm、油量リットルから摩耗体積を計算すると.mmとなります。この体積からベアリング軌道面の摩耗面積を検討し、この情報を傾向管理する必要がありますので、ベアリング番号をお知らせ下さい。
報告№107-0257 報告№107-0257 | 分析№107-01398・1399 分析№107-01398・1399 ・更油前 ・更油後 | 107-01398_1399 | 経緯油種変更のため更油を実施した。目的前回の分析結果で汚染が確認されたため、更油前と更油後の汚染度を比較する。現在機器は停止中であり、今回の分析は稼動前の汚染状態を確認することとなる。考察分析の結果、前回同様に計数汚染度がNAS級とやや高い値でした。摩耗粒子形態観察で金属接触が厳しい場合に発生するシビア粒子、外部から混入したと思われる鉄錆、砂がやや多く観察され、D－SOAPで鉄および銅が検出されたことから、汚染度が高い原因は、鉄を使用した箇所、オイルリングの摩耗によるものと考えられました。これらのことは、計数汚染度が前回同様にNAS級とやや高いこと異常摩耗の早期発見パラメータであるフェログラフィーのIs値がと良好の範囲にあり、摩耗粒子形態観察で金属接触が厳しい場合に発生するシビア粒子、外部から混入したと思われる鉄錆、砂がやや多く観察されたことD－SOAPの結果、鉄および銅が検出されたこと以上のことから判断しました。分析の結果、更油前に比較して計数汚染度がNAS級からNAS級以上にランク増加し、当社推奨の管理限界値を超えていました。摩耗粒子形態観察およびフィルタ写真に見られるように、鉄錆、砂が観察されたことから、汚染度が高い原因は、外部から混入したと思われる異物の影響と考えられました。これらの異物は、更油前に観察された異物が残留していたか、或いは、更油した新油が汚染されていた可能性が考えられました。このまま稼動した場合、これらの異物が軸受摺動面および軌道面に噛み込み摩耗が進行することが懸念されるため、油槽内を清浄にすることを推奨します。軸受潤滑油を清浄にする方法は、まず軸受油槽内部を洗浄し、その後、濾過済新油を充填するとともに循環濾過を実施する方法を提案致します。濾過済新油とは、濾過によりNAS級以上の清浄度にしたものが望ましいと考えます。これらのことは、計数汚染度が、更油前のNAS級からNAS級以上にランク増加し、当社推奨の管理限界値を超えていたこと異常摩耗の早期発見パラメータであるフェログラフィーのIs値がと良好の範囲にあるものの、摩耗粒子形態観察の結果、外部から混入したと思われる鉄錆、砂が観察されたことフィルタ写真でも外部から混入したと思われる鉄錆、砂が観察されたこと以上のことから判断しました。
報告№109-09136 | 分析№109-001160 | 112-002799 | 粘度がISOVG規格外にありました。また、油中の汚染度が高く、増加傾向にあることから、以下の対策を推奨します。対象設備は継続使用可能な状態にあると判断します。但し、将来的な摩耗進行の有無を確認するためにも傾向監視を継続することが有効です。濾過摩耗粒子や異物等がギヤ歯面や軸受軌道面に噛み込むことによる摩耗の進行が懸念されるため、可能であれば濾過を推奨します。定期的な分析今後懸念される凝着摩耗、疲労摩耗の進行を監視するため、定期的に分析を実施することを推奨します。新油との比較による評価を示す粘度、酸価のデータは新油データを基準として評価しています。今回は油名が不明であったため評価できませんでしたが、今後評価する場合は、使用している新油を同時に分析することをご検討下さい。使用油名の再確認粘度が規格外にあるため、使用油名の再確認を推奨します。はフェログラフィーおよびSOAP-Tの結果から総合的に判断した結果、継続使用は可能ですが、機器の機能を保持するためにも傾向管理が有用と考えます。フェログラフィー【定量分析：Is値】Is値は異常摩耗の早期発見パラメータのつで、摩耗粒子を定量化するために用います。Is値はの乗と、やや高い値でした。フェログラフィー【定性分析：摩耗粒子および摩耗形態観察】分析結果から比較的多く観察された粒子は、以下の通りでした。シビア粒子・潤滑状態がやや厳しい凝着摩耗により発生。金属潤滑部が局部的に油膜切れを起していると考えられます。疲労摩耗粒子・繰返し応力を受けて発生。観察された摩耗粒子の中でもシビア粒子は、将来的な摩耗の進行に繋がる可能性を示唆しているため、傾向監視が必要と思われます。シビア粒子は、凝着摩耗に分類されます。この摩耗粒子は、ギヤ歯面や軸受軌道面で凝着、破断を繰り返し、この過程で生じる移着粒子が成長して摩耗粒子となります。そのため、ギヤ歯面や軸受軌道面では局部的に油膜切れが発生していることを示しています。この状態が継続した場合、摩耗粒子のサイズは徐々に大型化していき、設備の損傷に至る場合がありますので、傾向監視が必要です。Iカップリング発光分光分析【SOAP-T】検出された金属元素から発生箇所を推定すると、以下の通りでした。鉄、鉛、銅、錫、亜鉛・ギヤ、軸受等リン・添加剤カルシウム、バリウム、アルミニウム、ナトリウム・外部混入異物計数汚染度は、NAS級以上と、当社推奨の管理限界値を超えていました。摩耗粒子の形態観察およびSOAP-Tの結果から、汚染度が高い要因は摩耗と外部混入異物の影響と思われます。粘度粘度はmm/sとISOVG規格外にありました。適正な粘度範囲で使用していない場合、潤滑部で油膜切れが発生し、摩耗の進行に繋がることが懸念されます。水分は.ppmと当社推奨の管理限界値以下であり、良好でした。酸価は油名が不明であったため、新油データとの比較ができず評価できませんでした。潤滑油および設備の劣化比較と傾向前回、フェログラフィーおよびSOAP-Tは実施していないため、比較はできませんでした。計数汚染度は、前回に比較してNAS級からNAS級以上とランク上昇し、当社推奨の管理限界値NAS級を超えていました。粘度粘度は前回に比較してmm/sからmm/sに上昇し、前回同様にISOVG規格外にありました。水分は前回に比較してppmから.ppmに増加しているものの、前回同様に当社推奨の管理限界値以下であり、良好でした。酸価は前回同様に.mgKOH/gから変化がないことから、油劣化は進行していないと考えられます。
報告№109-09136 報告№113-00600 | 分析№109-001160 分析№113-002537 | 113-002537 | 潤滑は良好の範囲にあるものの、汚染度が高いことから、油中の夾雑物が潤滑部に噛み込むことによる摩耗の進行が懸念されます。減速機減速機は継続使用可能な状態にあると判断します。更油油中の汚染度が高いことから、摩耗粒子や異物等の夾雑物が潤滑部に噛み込むことによる摩耗の進行が懸念されるため、更油推奨します。最適な採油方法本試料油は、機器停止中にオイルクーラーエア抜き弁から採油されているため、別紙油中粒子の沈降の影響に示すように、油中粒子などの固形物は沈降の影響を受けて分析データが低濃度に出ていると推定されます。正確なデータによる診断を行うためにも、今後の採油は、極力運転中もしくは停止直後の油槽中層部から実施されることを推奨します。異常摩耗の早期発見のパラメータであるIs値は、前回のレベルからレベルに上昇しているものの、正常でした。また、異常摩耗の兆候を示す摩耗粒子が顕著に観察されなかったことから、は良好と判断します。計数汚染度は前回のNAS級からランク上昇してNAS級を上回っており、当社推奨の管理限界値を超えていました。フィルタ残渣に茶褐色の粘ちょう物および、金属片、鉄錆、砂等が確認されたことから、汚染度が高い要因は、摩耗粒子、スラッジ、外部混入異物と考えられます。前回同様、粘度、水分、酸価、IRの各データは良好です。
報告№108-0387 報告№108-4529 | 分析№108-02609 分析№108-03087 | 108-03087 | 分解点検後ヶ月程度の運転で、油が劣化していると思われたため、劣化の成分を確認する。分析の結果、計数汚染度、重量汚染度は、当社推奨の管理限界値を超えていることが分かりました。摩耗粒子の形態観察で、局部的に高圧・高温となる場合に発生するフリクションポリマがやや多く観察され、フィルタ表面の異物観察では茶褐色の粘ちょう物が確認されています。また、D－SOAPで亜鉛が検出されたことから、汚染度が高い要因は、スラッジが発生したためと考えられます。スラッジが発生した要因は、油の添加剤成分の析出軸受軌道面で摩擦熱が高い箇所が発生し、油のスラッジが発生以上のことが考えられます。本試料油は、FBKタービンにモービル製の潤滑油を補給していることから、このモービル製の潤滑油に添加剤として含まれている亜鉛が化学反応により析出しスラッジ化している可能性が考えられます。今後は、更油の際に残油がないように油槽内を清掃することを推奨します。また、補給される油は更油した油と同種の油を補給されることを併せて推奨します。
報告№109-09136 | 分析№109-001160 | 113-002632 | 潤滑油は汚染度が高いことから、油中の夾雑物が潤滑部に噛み込むことによる摩耗の進行が懸念されます。対象設備は継続使用可能な状態にあると判断しますが、今後の摩耗推移を確認するためにも傾向監視を継続することが有効です。更油油中の汚染度が高いことから、摩耗粒子や異物等の夾雑物が潤滑面に噛み込むことによる摩耗の進行が懸念されるため、可能であれば更油を推奨します。定期的な分析今後の切削摩耗、凝着摩耗、疲労摩耗の推移を監視するため、定期的な分析実施を推奨します。新油の分析粘度、酸価は、油の性能を評価するパラメータの一種です。油の性能低下は、新油との比較が必要なことから、使用油の油名確認および未使用油の分析による比較評価を推奨します。異常摩耗の早期発見のパラメータであるIs値は、前回のレベルからレベルに低下しているものの、やや高い値でした。また、潤滑部の摩耗が認められたため、定期的に潤滑油分析を実施し、摩耗推移を監視することが有用と考えます。フェログラフィーで比較的多く観察された粒子は、以下の通りです。正常な摩耗粒子・潤滑状態が正常なマイルド摩耗により発生。切削粒子・異物や金属表面の微小突起による切削摩耗により発生。シビア粒子・潤滑状態がやや厳しい凝着摩耗により発生。極微小領域で油膜切れが発生したことを示します。疲労摩耗粒子・繰返し応力による金属疲労で発生。大型化するとフレーキングの発生が懸念されます。計数汚染度は前回同様、NAS級を上回っており、当社推奨の管理限界値を超えていました。今後、油中の汚染物が潤滑部に噛み込むことによる摩耗の進行が懸念されます。前回同様、水分は良好です。粘度粘度はmm/sでした。前回同様にISOVG規格内にありますが、新油との比較による評価を推奨します。酸価は.mgKOH/gでした。前回の.mgKOH/gに比較して大きな変化はありませんでしたが、新油との比較による評価が必要です。
報告№109-09101 報告№109-09101 | 分析№109-000989 分析№109-000989 | 109-000989 | 、汚染度、軸受の潤滑状態を確認する。今回の採油は、対象設備の停止中にドレンから実施しているため、別紙油中粒子の沈降の影響に示すように、沈降の影響を受けて分析データが高濃度に出る可能性があります。今回の分析は、以上のことを踏まえて結果を検討します。分析の結果、摩耗粒子診断で異常摩耗の早期発見パラメータであるIs値がの乗とやや高く、金属接触が厳しい場合に発生するシビア粒子がやや多く観察されました。さらにSOAPで鉄が検出されたことから、軸受軌道面では油膜切れによる厳しい金属接触が発生していると考えられます。現在のところ、転がり軸受の寿命の指標となるフレーキングの発生が確認されていないことから、軸受は継続使用可能な状態にあると判断しますが、今後さらに摩耗が進行しフレーキングに進展することが懸念されるため、定期的に分析を実施し、摩耗の進行状況を確認されることを推奨します。採油周期を理論的に求めたところ、回転数が毎分回転と仮定すると最短で約時間となります。この時間は、油中汚染物が均一になるために必要とする時間であり、この時間を経過すれば、再分析の結果から状態の傾向を確認することが可能となりますので、このことを参考に次回分析時期を決定することを推奨します。は良好と判断します。粘度は良好と判断します。粘度はmm/sと新油値.mm/sに比較して、粘度変化率は-％で、当社推奨の管理限界値である±％以内にあり、良好と判断します。水分は良好と判断します。水分は.ppmと当社推奨の管理限界値の以下であり、良好と判断します。全酸価は良好と判断します。全酸価は.mgKOH/gと新油値.mgKOH/g以内にあり、良好と判断します。IRの結果、良好と判断します。IRの結果、油劣化の兆候を示すカルボン酸の吸収が確認されていないことから、良好と判断します。計数汚染度はやや高い値となっています。計数汚染度はやや高い値となっています。計数汚染度はNAS級と当社推奨の管理限界値のNAS級以内にあるものの、やや高い値となっています。重量汚染度は.mg/mlとなっています。重量汚染度は.mg/mlとなっています。機器の潤滑状態摩耗粒子診断の結果、金属接触が厳しい場合に発生するシビア粒子がやや多く観察されています。SOAPによる油中金属濃度の結果、良好です。SOAPによる油中金属濃度の結果、油の添加剤成分であるリン、外部から混入したと思われるアルミニウムが検出されています。SOAPによる油中金属濃度の結果、鉄が検出されています。SOAPによる油中金属濃度の結果、鉄、外部から混入したと思われるアルミニウム、カルシウム、ナトリウムが検出されています。摩耗粒子診断の結果、金属接触が厳しい場合に発生するシビア粒子がやや多く観察されています。摩耗粒子診断の結果、異常摩耗の早期発見パラメータであるIs値がの乗とやや高く、金属接触が厳しい場合に発生するシビア粒子がやや多く観察されています。
報告№107-0158 報告№107-0158 | 分析№107-00893 分析№107-00893 | 107-00893 | 分析の結果、摩耗粒子形態観察でμmサイズの疲労摩耗粒子が観察されました。今後、転がり軸受の寿命の指標となるフレーキングに進展することが懸念されるため、ヶ月以内に再度分析を実施し、摩耗の進行状況を確認されることを推奨します。これらのことは、異常摩耗の早期発見パラメータであるフェログラフィーのIs値が.と良好の範囲にあるものの、摩耗粒子形態観察の結果、μmサイズの疲労摩耗粒子が観察されたこと以上のことから判断しました。この油は継続使用可能と判断します。粘度は当社推奨の管理限界値を超えていました。粘度は.mm/sと管理限界値以内にあり、良好と判断します。水分は良好と判断します。水分は.ppmと管理限界値の以下にあり、良好と判断します。全酸価は良好と判断します。全酸価は.mgKOH/gと新油データの.mgKOH/gに比較して高い値を示しているものの、IRの結果で油劣化の兆候を示すカルボン酸が確認されていないことから、良好と判断します。IRは良好と判断します。IRの結果、油劣化の兆候を示すカルボン酸の吸収が確認されていないことから、継続使用可能な状態にあると考えられます。計数汚染度は良好と判断します。計数汚染度は良好と判断します。計数汚染度はNAS級と当社推奨の管理限界値のNAS級以内にあり、良好と判断します。重量汚染度は.mg/mlでした。重量汚染度は.mg/mlでした。機器の潤滑状態フェログラフィーの結果、μmサイズの疲労摩耗粒子が観察されました。SOAPの結果、鉄が検出されました。SOAPの結果、摩耗により発生する鉄が検出されました。尚、油の添加剤成分であるリン、亜鉛が検出されました。D－SOAPの結果、鉄および銅が検出されました。D－SOAPの結果、摩耗により発生する鉄および銅が検出されました。フェログラフィーの結果、μmサイズの疲労摩耗粒子が観察されました。異常摩耗の早期発見パラメータであるフェログラフィーのIs値が.と良好の範囲にあるものの、摩耗粒子形態観察の結果、μmサイズの疲労摩耗粒子が観察されました。
報告№102-6036 報告№102-6036 | 分析№102-00596 分析№102-00596 | 102-00596_修正 | 精点Aを実施した結果、を示す粘度、水分、全酸価、IR、RBOTの各データは管理基準値内にあり、この油は継続使用可能と判断します。本試料油は、油濾過機が設置されている油槽であるため、油中の粒子が除去されています。機器の摩耗診断は油濾過機による油中摩耗粒子の減少率を考慮して潤滑状態を解析する必要があります。今回は、この解析を利用した管理方法がありますので、その方法をご提案申し上げます。尚、この解析は、十分に濾過時間が経過し、油中粒子が飽和状態になっていると仮定しています。油濾過機による油中の摩耗粒子の減少率は油濾過機の入口と出口の汚染度を評価し、その結果から求めますが、今回は油濾過機の出口から採取した試料がありませんので、減少率を濾過能力が良好とされる一般的な濾過率.として検討しました。濾過率を考慮した減少率は、油濾過機の吐出量と総油量との比から換算します。本機の油濾過機の吐出量は毎時L、設備油量はLですので減少率は.となります。油濾過機により時間で.％の粒子が減少するとした場合、油がパスして増加する粒子数は、今回計数汚染度の～μmレンジですと個/mlの.％の個/mlとなります。更に、この発生粒子数から平衡濃度を計算します。平衡濃度は下式により求めます。平衡濃度＝発生粒子数／油濾過機が設置されていない場合の減少率・式油濾過機が設置されていない場合の減少率を.とすると平衡濃度は個/mlとなります。このことから分かるように、本試料油中の汚染度は、油濾過機が設置されていることでNAS級と清浄になっていますが、油濾過機がないと仮定した場合、計算により求めたように～μmレンジの汚染度はNAS級の汚染状態になる可能性を示唆するものととらえる事が出来ます。他のレンジを同様に計算すると以下のようになり、NAS級となります。～～～～以上等級級以上のことから、濾過機を使用しなくても、NAS級と清浄な状態が保持できると考えられることから、潤滑状態も良好な状態にあると判断します。傾向を見るためには、油槽から採油すると同時に油濾過機の濾過前と濾過後の位置から採油を実施し、分析結果から減少率を導き、その減少率を上記方法により油濾過機がない場合の粒子数を求め、その粒子数の変化により金属接触が進行しているか落ち着いてきているのかが確認できます。この解析法を利用すれば、摩耗粒子の変化を捉えやすくなり、摩耗の進行状況を把握し易くなります。是非、濾過機の前後の箇所から採油を実施し、本解析法を採用されますことをご推奨申し上げます。
報告№111-00058 報告№111-00058 | 分析№111-000305 分析№111-000305 | 111-000305 | は良好と判断します。尚、RBOTは、新油値に比較して大きな値であり減少傾向は確認されませんでした。このことから、更油から今回採油までのヶ月間で酸化防止剤の消耗は確認されていないことから、使用条件が同様であれば定検周期のヶ月は使用できる可能が高いと判断します。潤滑油は継続使用可能な状態にあると判断します。≪状態監視とパラメータ≫分析の目的および各分析のパラメータは以下の通りです。特性低下目的：油の分析結果から、や劣化傾向ならびに添加剤の消耗程度、残存寿命などを確認する。粘度JISK全酸価JISK赤外線吸収スペクトルJISK酸化安定度試験JISK汚染目的：油の分析結果から、砂塵あるいは水・異種油などによるや、異物混入の有無を確認する。水分JISK計数汚染度JISB重量汚染度JISB光学顕微鏡観察摩耗目的：油中の摩耗粒子を分析する事により、回転・摺動部の潤滑状態、摩耗劣化の程度、余寿命などを解析する。摩耗診断電子顕微鏡観察JISKX線マイクロアナリシス油中金属濃度JISK≪分析結果≫特性低下粘度：良好粘度値mm/sの新油値mm/sに対する変化率は-.％であり、当社推奨の管理限界値±％以内に留まっています。全酸価：良好全酸価.mgKOH/gは新油値の.mgKOH/g以内にあることから、問題は無いと判断します。赤外線吸収スペクトル：良好酸化安定度試験：良好酸化安定度試験の結果、数値minは当社推奨の管理限界値min以上に留まっており、現時点での使用は可能と判断します。汚染水分：良好水分値.ppmは当社推奨の管理限界値以内に留まっています。計数汚染度：今回は実施していません。重量汚染度：今回は実施していません。光学顕微鏡観察：今回は実施していません。摩耗摩耗診断電子顕微鏡観察・X線マイクロアナリシス：今回は実施していません。油中金属濃度：今回は実施していません。
報告№109-09136 報告№111-00412 | 分析№109-001160 分析№111-001972 | 111-001972 | 濾過前の試料油を分析した結果、全てのデータが良好です。尚、RBOTが前回に比較し、min上昇しています。RBOTが上昇した理由は、更油、補給を実施した仮設タンクで他の軸受油と混合して濾過を実施した濾過機配管内や仮設タンクなどに油が残留していた以上のことが考えられます。お客様情報の～にはいずれにも該当せず、原因は分かりませんでした。但し、今回の分析結果で、酸価および粘度の各データに大きな変化はなく、異種油の混入などは確認されていないため、本試料油は継続使用可能な状態にあります。今後は、今回のRBOT値を基に潤滑油の寿命を評価します。
報告№109-09136 報告№111-00268 | 分析№109-001160 分析№111-001269 | 111-001269 | 潤滑油および軸受は継続使用可能な状態にあると判断します。油の余寿命は、使用油の使用期間または使用時間が不明であったためご依頼の油の余寿命に関する検討は行えませんでした。ただし、分析の結果で新油値がminであったことから、使用期間を仮にヶ月間と仮定すれば余寿命は十二分にあると言えます。可能であれば、使用期間、あるいは使用時間の情報をご提供下さい。前回に比較してSOAP／D－SOAPの結果で、鉄および錫濃度に大きな変化はなく、異常摩耗の早期発見パラメータであるフェログラフィーのIs値がのマイナス乗と良好でした。前回に比較して水分は.ppmからppmと大きな変化はなく、良好でした。計数汚染度はNAS級からNAS級にランク減少し、良好でした。前回同様に粘度、全酸価、IR、RBOTの各データは良好でした。
報告№107-0366 報告№111-00055 | 分析№107-01900 分析№111-000281 | 111-000281 | 濾過前の試料油を分析した結果、計数汚染度が前回濾過後のNAS級から、今回NAS級に約年でランク増加していました。摩耗粒子の形態観察で金属接触が厳しい場合に発生するシビア粒子が比較的多く観察されました。D－SOAPの結果、前回に比較して鉄が.からに増加していました。・シビア粒子の発生発生している摩耗形態はやや厳しい摩耗による凝着摩耗です。軸受摺動部や鉄系材料同士が接触し摩耗する箇所、例えばラビリンス、軸受支持部、油用ポンプ内部などで局部的に厳しい金属接触が発生している可能性があります。今後、更に摩耗が進行することが懸念されます。・汚染度の増加摩耗粒子の形態観察およびフィルタ表面の異物観察で鉄錆等が観察されたため、汚染度およびD－SOAPの鉄濃度が増加した要因は、摩耗と外部から混入したと思われる異物によるものと考えられます。これらの障害発生に対する弊害を勘案の上、ヶ月以内に再度分析を実施し、汚染度および摩耗の進行状況を確認されることを推奨します。
報告№109-09136 報告№110-00462 | 分析№109-001160 分析№110-002088 | 110-002088 | 金属元素と濃度の分析は、試料油を以上の高温で発光させ、その光を分光器で分光し、分光によって得られた光の強度と金属固有の波長とから元素を特定するIカップリング発光分光分析法）を用います。また摩耗状態は、SOAPにより求めた金属成分と濃度にフェログラフィー法による摩耗粒子分析とを加味して総合的に評価しますが、摩擦面の摩耗機構と摩耗状態の判断は摩耗粒子の形態と、異常摩耗の早期発見パラメータであるIs値により判断します。Iカップリング発光分光分析供試のディーゼルエンジン油を分析した結果、検出された金属元素は、油中金属元素の結果表に示すように、鉄、銅、クロム、ニッケル、錫、リン、亜鉛、カルシウム、アルミニウム、ナトリウム、マグネシウムでした。これら検出された金属元素から発生箇所を推定すると、鉄、銅、クロム、ニッケル、錫・エンジン部品リン、亜鉛、カルシウム・オイル添加剤アルミニウム、ナトリウム、マグネシウム・外部混入異物であると思われます。このうち、機械部品が摩耗したと思われる元素はのグループです。フェログラフィー摩耗粒子分析結果から観察された粒子は、潤滑状態が正常な場合に発生する摩耗粒子局部的に高圧・高温となる場合に発生するフリクションポリマ外部から混入したと思われる鉄錆等でした。潤滑状態と摩耗形態異常摩耗の早期発見パラメータとして摩耗粒子を定量化して評価するフェログラフィーのIs値は、潤滑状態が厳しいの乗となっていました。また、Is値の実数部が-とマイナスになっており、これは数μm未満の摩耗粒子が大型の粒子に比較して多く発生していることを示します。一般的に実数部がマイナスになる潤滑状態は、非常に小さな摩耗粒子が発生する正常な潤滑状態である場合と、摩擦面でフレッティングが発生している場合とに見られるものですが、本サンプルの場合は、フレッティングで発生する微細な赤錆とマイルド摩耗により発生する正常ラビング粒子の双方が確認されていることから、エンジン内部では、マイルド摩耗とフレッティング摩耗が同時に発生していることが分かりました。摩耗粒子の組成観察された摩耗粒子をSEM・XMAで観察した結果、クロムやマンガンを含む鉄系粒子が確認されました。カルシウムなどの析出油中金属濃度を発光分光法による分析で固形分のカルシウムが.ppm検出され、また鉄もppm検出されました。エンジンオイル中に検出されるカルシウムは、燃焼ガス中に含まれている硫黄分と反応して微小サイズの硫酸カルシウム、いわゆる石膏が生成されます。この硫酸カルシウムは、モース硬度がとコンロッドやクランクメタルの主成分である錫や鉛の～と同等の硬さで、サイズは数μmから数十μmになることもあります。これらが軸受の油膜に混入した場合は、潤滑面では摩耗形態の中で摩耗速度が最も速い切削摩耗が発生し、メタルは短期間で摩耗することが判明しています。本試料の場合は、この硫酸カルシウム濃度が高く、また鉄も検出されています。さらにメタル主成分の錫が検出されたことから、硫酸カルシウム等が軸受摺動面に噛み込みメタルの摩耗が発生していると推定できます。潤滑油中の固形分としてのカルシウムは、オイルリングやトップリングが正常であれば検出されないものですが、当該機の場合は、オイルリングが摩耗し燃焼室から燃焼ガスや未燃焼ガスが潤滑油中に入り易くなっていると思われます。銅を使用した箇所の溶出・摩耗油中金属元素の結果表に示すように、銅がppm検出されました。検出される要因は、軸受の摩耗と亜鉛系添加剤との反応による溶出に大別することができます。摩耗で発生する場合一般に、ディーゼルエンジンのクランクメタルは積層構造になっており、クランクメタルの最表面はホワイトメタル層が存在し、その下にニッケル層、さらにその下には鉛を含む銅系軸受材料のケルメット層が存在します。積層構造クランクメタルの断面写真今回検出された金属成分のうち、錫と銅は、メタル表面が摩耗して発生していると考えられます。ディーゼルエンジンのメタルは、設計上、油膜が正常に形成される流体潤滑が基本であることから、通常の使用においては摩耗しにくいと思われますが、今回の分析結果では、銅を含む第三層のケルメットの一部が摩耗していることが分かりました。これは、メタルの潤滑部が流体潤滑になりにくい部分があり、メタル表面の軟質金属部が摩耗してメタル部のすぐ下のニッケル部まで摩耗し始めている箇所があることを示唆していると考えることが出来ます。添加剤との反応で発生する場合亜鉛系添加剤は、金属の銅が添加剤中の成分と反応し、銅をイオン化させる働きがあり、これによって潤滑油中に銅が検出されることがあります。汚染度計数汚染度計数汚染度はNAS級以上と汚染されていました。フィルタ表面の異物観察で金属片、鉄錆、すす等が観察されたことから、汚染度が高い要因は、摩耗粒子、すす、そして外部混入異物の影響と思われます。粒度分布粒度分布は.～μmの範囲にあり、.μmにピークが確認されました。水分はppmと当社推奨の管理限界値を超えていました。今後、水分の影響でエンジン内部に錆が発生し、その影響で摩耗が発生する懸念があります。対象設備は継続使用可能な状態にあるものの、摩耗が進行することが懸念されるため、以下の対策が必要です。次回点検でオイルリングの点検エンジンオイルの添加剤であるカルシウムが、反応生成物として高濃度に検出されていることから、オイルリングが摩耗し燃焼ガスや未燃焼ガスがエンジンオイルに入っていると推定されます。次回点検ではオイルリングの点検を推奨します。更油或いは部分更油による水分濃度の調整水分の影響により金属表面で腐食摩耗が発生し、発生した鉄錆等の粒子が潤滑部に噛み込み摩耗が進行することがありますので、更油或いは部分更油などにより相対的に水分濃度を低くするなどの方法を推奨します。定期的な分析エンジン内部の摩耗の進行を監視するため、定期的に分析を実施し、摩耗の進行状況を確認することを推奨します。
報告№107-0079 報告№111-00582 | 分析№107-00355 分析№111-002721 | 111-002721 | ギヤおよび転がり軸受は継続使用可能な状態にあると判断します。但し、SOAPで鉛および銅が高濃度であることから、以下の対策を推奨します。定期的な分析摩耗および油劣化の進行を監視するため、定期的に分析を実施することを推奨します。バックラッシによる評価トライボ診断では、バックラッシの増加量を分析結果から計算できますので、構造が確認できる図面、ギヤの形式、歯形、モジュール、歯数、歯幅、油入替後の稼働時間ならびに分解点検後の稼働時間をお知らせ下さい。計算結果をご報告いたします。最適な採油方法本試料油は、機器停止中にドレンプラグから採油されているにもかかわらず汚染度を示すデータは良好でしたが、今後の採油は、極力運転中もしくは停止直後の油槽中層部から実施されることを推奨します。フェログラフィー異常摩耗の早期発見パラメータとして摩耗粒子を定量化して評価するフェログラフィーのIs値は、潤滑状態が正常なのマイナス乗でした。Iカップリング発光分光分析供試の潤滑油を分析した結果、検出された金属元素は、鉄、鉛、銅、錫、リン、亜鉛、カルシウム、ナトリウムが検出されました。これらの検出された金属元素から発生箇所を推定すると鉄、鉛、銅、錫・ギヤ・軸受等リン、亜鉛・オイル添加剤カルシウム、ナトリウム・外部混入異物であると思われます。このうち、機械部品が摩耗したと思われる元素はのグループです。鉛および銅の溶出SOAPの結果、鉛がppm、銅がppm検出されたことから、鉛および銅を使用した部分の溶出が発生しています。亜鉛系添加剤を使用している潤滑油で鉛および銅が検出される場合、潤滑系統内でこれらの金属が亜鉛系添加剤の影響により溶出することが知られています。今回の検出は、この溶出によるものと考えられます。今後、別紙鉱油の酸化に対する金属触媒の影響に示すように濃度の増加に伴い酸化速度が速まる可能性があります。計数汚染度、重量汚染度は共に良好でした。分析結果は良好と判断します。計数汚染度計数汚染度はNAS級と当社推奨の管理限界値のNAS級以内にあり良好と判断します。重量汚染度は.mg/mlでした。機器の潤滑状態SOAPの結果、鉛および銅が高い値でした。SOAPSOAPの結果、摩耗により発生する鉄、油の添加剤成分であるリン、亜鉛が検出されました。一方、鉛および銅が検出されました。鉛および銅を使用した部分の溶出が発生していると考えられます。この溶出は検出された亜鉛系添加剤の成分と鉛および銅が反応し、溶出することが知られています。別紙鉱油の酸化に対する金属触媒の影響に示すように鉛および銅濃度が増加すると酸化速度が速まります。D－SOAPD－SOAPの結果、摩耗により発生する鉄が検出されました。フェログラフィー異常摩耗の早期発見パラメータであるフェログラフィーのIs値がのマイナス乗と良好の範囲にあり、潤滑状態は正常と判断します。
報告№109-09136 報告№113-00518 | 分析№109-001160 分析№113-002184 | 113-002184 | 異常摩耗の早期発見のパラメータであるIs値は、レベルと正常でした。また、フェログラフィーで観察された摩耗粒子はμm以下の微小な粒子が支配的であることから、潤滑状態は良好と判断します。計数汚染度は濾過前のNAS級からNAS級にランク低下しているものの、当社推奨の管理限界値に到達していました。但し、μmを超えるサイズの粒子が突出して多く、且つフィルタ残渣に鉄錆、砂等の外部混入異物が多く観察されたことから、摩耗の進展によるものではないと判断します。また、重量汚染度が比較的高いものの、その原因は粘着性の反応生成物ではなく、上述した粒径が大きな外部混入異物にあると考えられるため、ガバナー機能に問題無いと判断します。粘度、水分、酸価、IR、RBOTの各データは良好です。
報告№109-09094 報告№109-09094 | 分析№109-000942 分析№109-000942 | 109-000942 | 分析の結果、全てのデータが良好であることから、このグリースは継続使用可能と判断します。尚、有機物・有機化合物の結果、新グリースと異なるピークが確認されたことから、グリース名が違うか、或いは、異種グリースが混入した可能性が考えられますので、グリースを再確認するとともに、異種グリースの混入の可能性についてご確認下さい。特性低下有機物・有機化合物の結果、新グリースと異なるピークが確認されたことから、グリース名が違うか、或いは、異種グリースが混入した可能性が考えられますので、グリースを再確認するとともに、異種グリースの混入の可能性についてご確認下さい。ちょう度は良好と判断します。ちょう度はと当社推奨の管理限界値であるから以内にあり、良好と判断します。滴点は良好と判断します。滴点はと新グリース値に比較して高いものの、良好と判断します。全酸価は良好と判断します。全酸価は.mgKOH/gと新グリース値.mgKOH/g以内にあり、良好と判断します。有機物・有機化合物の結果、良好と判断します。有機物・有機化合物の結果、油劣化の兆候を示すカルボン酸の吸収が確認されていないことから、良好と判断します。但し、新グリースと異なるピークが確認されたことから、グリース名が違うか、或いは、異種グリースが混入した可能性が考えられますので、グリースを再確認するとともに、異種グリースの混入の可能性についてご確認下さい。
報告№109-09136 報告№111-00636 | 分析№109-001160 分析№111-003200 | 111-003200 | 潤滑油および軸受は継続使用可能な状態にあると判断します。尚、潤滑油は劣化しておらず、泡立ちは多いものの消泡性能は保持されていることから、更油の必要はないと判断します。最適な採油方法本試料油は、機器停止中に点検窓から採油されています。機器が停止している状態では、別紙油中粒子の沈降の影響に示すように油槽内で撹拌がなくなり固形物が沈降するため、油中汚染度は低くなると推定されます。今後の採油は、極力運転中もしくは停止直後の油槽中層部から実施されることを推奨します。フェログラフィー異常摩耗の早期発見パラメータとして摩耗粒子を定量化して評価するフェログラフィーのIs値は、潤滑状態が正常なのマイナス乗でした。計数汚染度、重量汚染度は共に良好でした。粘度、水分、IR酸化度、RBOTの各データは良好でした。泡立ち試験は、通常新油であれば、シーケンスⅠ～Ⅲどれも泡立ち度はml以下、泡安定度はmlとなります。泡立ち度とは泡導入終了直後の泡の量を示し、泡安定度は泡導入終了後分間静置した後の泡の量です。分析の結果、泡立ち度がシーケンスⅠでml、シーケンスⅢでmlとやや高い値を示していました。泡安定度はシーケンスⅠ・Ⅱ・Ⅲでmlであることから、消泡性能は低下していないことが確認されました。また、新油値に比較して泡立ち度は高くなっていますが、泡安定度がいずれもmlとなっており、消泡性能は保持されていると判断します。
報告№105-0188 報告№105-0188 | 分析№105-01284 分析№105-01284 | 105-01284 | 濾過後の試料油を分析した結果、濾過前のNAS級から今回NAS級にランク改善されたことから、濾過の効果があったことが確認されました。今後は、本データを初期値として管理されることを推奨します。は良好と判断します。粘度は良好と判断します。粘度はmm/sと新油値mm/sに比較して、粘度変化率は-.％で、当社推奨の管理限界値である±％以内にあり、良好と判断します。水分は良好と判断します。水分はppmと当社推奨の管理限界値の以下であり、良好と判断します。全酸価は良好と判断します。全酸価は.mgKOH/gと新油値に比較して僅かに上昇しているものの、良好と判断します。IRの結果、良好と判断します。IRの結果、油劣化の兆候を示すカルボン酸の吸収が確認されていないことから、良好と判断します。RBOTの結果、良好と判断します。RBOTはminと当社推奨の管理限界値のmin以上であり、良好と判断します。濾過前のNAS級から今回NAS級にランク減少したことから、濾過の効果があったことが確認されました。計数汚染度は良好と判断します。計数汚染度はNAS級と当社推奨の管理限界値のNAS級以内であり、良好と判断します。重量汚染度は良好と判断します。重量汚染度は.mg/mlと当社推奨の管理限界値のmg/ml以内であり、良好と判断します。機器の潤滑状態摩耗粒子は概ね濾過により除去されていることが確認されました。SOAPの結果は良好です。SOAPの結果、鉄がppm、油の添加剤成分であるリンが、外部から混入したナトリウムがppm検出されました。D－SOAPの結果は良好です。D－SOAPの結果、外部から混入したカルシウムが、ナトリウムが検出されました。フェログラフィーの結果、異常な摩耗粒子は観察されませんでした。摩耗粒子は概ね濾過により除去されているため、異常な摩耗粒子は観察されませんでした。
報告№101-0153 | 分析№101-01315 | 101-01315 | 外部から混入、又は、内部発生した鉄錆が多く見られました。この鉄錆は軌道面、転動面に噛み込み傷が発生し、これが起点となって疲労剥離に進展することが懸念されます。一度油を清浄にすると共に、ヶ月間隔で定期的にトライボ診断を実施し、疲労摩耗の進行状況を確認されることを推奨します。粘度は良好です。粘度は.mm/sと新油値mm/sに比較して変化率は+.％と当社推奨の管理限界値内にあり、良好と判断します。水分は良好と判断します。水分はppmと当社推奨の管理限界値内にあり、良好と判断します。全酸価は良好です。全酸価は.mgKOH/gと新油値.mgKOH/g以内にあり、良好と判断します。IRは良好と判断します。IRチャートに示すように新油に比較して変化はなく良好と判断します。計数汚染度は管理限界値に到達していました。計数汚染度はNAS級と当社推奨の管理限界値に到達していました。重量汚染度は管理限界値に到達していました。重量汚染度はmg/mlと当社推奨の管理限界値に到達していました。機器の潤滑状態SOAPの結果、軸受の摩耗により発生した鉄が検出されました。SOAPの結果、軸受の摩耗により発生した鉄がppm検出されました。その他には、油の添加剤成分であるリンがppm、亜鉛がppm検出されました。D－SOAPの結果、鉄錆が検出されたと考えられる鉄が検出されました。D－SOAPの結果、鉄錆が検出されたと考えられる鉄が検出されました。その他には、油の添加剤成分が析出して発生したリンが、亜鉛が、外部から混入したカルシウムが、ナトリウムが検出されました。フェログラフィーの結果、外部から混入した、又は、内部発生した鉄錆が多く見られました。摩耗の過酷度を示すフェログラフィーのIs値がの乗とやや高い値を示していました。摩耗粒子の形態観察の結果、外部から混入、又は、内部発生した鉄錆が多く見られました。この鉄錆は軌道面、転動面に噛み込み傷が発生し、これが起点となって疲労剥離に進展することが懸念されます。一度油を清浄にすると共に、ヶ月間隔で定期的にトライボ診断を実施し、疲労摩耗の進行状況を確認されることを推奨します。
報告№101-0286 | 分析№101-02791 | 101-02791 | 分析の結果、本ベアリングは継続使用可能な状態にあると判断します。それは、フェログラフィーの結果、転動体と内輪、外輪間では微小なフレーキングは発生しているがベアリングの寿命の指標である大型のフレーキングは確認されていない。転動体と保持器の間では、厳しい金属接触は発生しているが、軌道面では発生していない。ことから確認されました。又、前回の更油直前に実施した分析結果と今回を使用期間が年間と同程度であることから比較したところ、今回の摩耗速度は前回と同程度であることが分かりました。今回の定検以降、分解点検、油の交換を定期的に実施しないことになりますので、今後は、今回の定検直後と、その後年毎に分析を定期的に実施し、機器の摩耗状況、油の劣化状況を確認されることを推奨します。粘度は良好です。粘度は.mm/sと新油値mm/sに比較して、推奨管理基準内であり良好と判断します。水分は良好です。水分はppmと当社推奨の管理基準値内であり良好と判断します。全酸価は良好です。全酸価は.mgKOH/gと新油値.mgKOH/g以下であり、良好と判断します。IRは良好です。IRの結果、油劣化のカルボン酸の吸収は見られず、良好と判断します。計数汚染度は良好です。計数汚染度はNAS級と当社推奨の管理限界値内にあり、良好と判断します。重量汚染度は良好です。重量汚染度はmg/mlと当社推奨の管理限界値内にあり、良好と判断します。機器の潤滑状態SOAPは良好です。SOAPの結果、油の添加剤成分であるリンがppm検出されましたが、ベアリングの摩耗により発生した鉄、クロムが検出されず、良好と判断します。D－SOAPは良好です。D－SOAPの結果、ベアリングの摩耗により発生した鉄が、銅が検出されました。鉄以外には、検出されませんでした。フェログラフィーの結果、軌道面でマイクロフレーキングが発生していることが確認されました。フェログラフィーの結果、シビア粒子、銅系粒子、μm未満のマイクロフレーキング粒子が見られました。これらのことから、転動体と保持器の間で油膜が切れて、凝着摩耗が発生していることが確認されました。又、μm未満のマイクロフレーキングが多く見られることから、ベアリング軌道面で局部的な接触が発生しているものと考えられました。但し、μm未満の非常に小さなマイクロフレーキングが見られるものの、損傷に至るような大型のフレーキングは発生していません。したがって、本ベアリングは継続使用可能と判断します。尚、フレーキングの発生を監視するためにも、年に回の分析によるCBMは必要ですから、傾向管理にはトライボ診断法を実施願います。
報告№107-4543 報告№107-4543 | 分析№107-02132 分析№107-02142 | 107-02142 | トライボ診断の結果、全てのデータが良好であることから、この油は継続使用可能と判断します。は良好と判断します。粘度は良好。粘度は.mm/sと新油値mm/sに比較して、粘度変化率は-％で、当社推奨の管理限界値である±％以内にあり、良好と判断します。粘度はmm/sでした。粘度はmm/sでした。粘度指数はでした。粘度指数はでした。水分は良好。水分はppmと当社推奨の管理限界値の以下であり、良好と判断します。全酸価は良好。全酸価はmgKOH/gと新油値mgKOH/g以内であり、良好と判断します。
報告№109-09501 報告№109-09501 | 分析№109-003097 分析№109-003097 | 109-003097 | グリースの物理的性状は良好と判断します。グリースは継続使用可能な状態にあると判断します。≪状態監視とパラメータ≫分析の目的および各分析のパラメータは以下の通りです。特性低下目的：グリースの分析結果から、グリースの物理的性状や劣化傾向などを確認する。全酸価JISK赤外線吸収スペクトルJISKちょう度JISK滴点JISK摩耗目的：グリース中の摩耗粒子を分析する事により、回転・摺動部の潤滑状態、摩耗劣化の程度、余寿命などを解析する。摩耗診断電子顕微鏡観察JISKX線マイクロアナリシス油中金属濃度）JISK≪分析結果≫特性低下全酸価：良好全酸価mgKOH/gは新油値の.mgKOH/gに比較し高くはあるものの、有機物・有機化合物試験の結果で油劣化の兆候を示すカルボン酸の吸収が見られないことから問題は無いと判断します。赤外線吸収スペクトル：良好ちょう度：良好ちょう度値と当社推奨の管理限界値であるから以内に留まっています。滴点：良好滴点はと新油値のに比較し変化はないことから問題は無いと判断します。摩耗摩耗診断電子顕微鏡観察・X線マイクロアナリシス：今回は実施していません。油中金属濃度：今回は実施していません。
報告№109-09136 報告№114-00253 | 分析№109-001160 分析№114-000853 | 114-000853 | 軸受は継続使用可能な状態にあると判断します。異常摩耗の早期発見のパラメータであるフェログラフィーのIs値は、-レベルと正常です。また、異常摩耗の兆候を示す摩耗粒子が顕著に観察されなかったことから、は良好と判断します。計数汚染度、重量汚染度は共に良好です。
報告№109-09136 報告№110-00148 | 分析№109-001160 分析№110-000613 | 110-000613 | 潤滑油および軸受は継続使用可能な状態にあるものの、以下の対策が必要です。油の汚染度が高いことから、濾過または更油により汚染状態を改善することを推奨します。日常点検の際にオイルリングが円滑に回転しているかなど、オイルリングの回転状況を確認するとともに、ヶ月以内に摩耗試験を実施し、摩耗の進行状況を確認することを推奨します。
報告№109-09050 報告№109-09050 | 分析№109-000558 分析№109-000558 | 109-000558 | 今回の採油は、対象設備停止中にドレン穴から実施しているため、別紙油中粒子の沈降の影響に示すように、沈降の影響を受けて分析データが高濃度に出る可能性があります。今回の分析は、以上のことを踏まえて結果を検討します。分析の結果、摩耗粒子診断で異常摩耗の早期発見パラメータであるIs値がの乗とやや高いものの、摩耗粒子の形態観察で外部から混入したと思われる鉄錆等がやや多く観察されました。外部混入異物は、今回の採油が対象設備の停止中にドレン穴から採油を実施しているため、ドレン配管内部に残留していた汚染物が検出された可能性が高いと思われますが、同時に観察された摩耗粒子は、粒子濃度が高目になる箇所からの採油であるにもかかわらず、正常な潤滑状態下で発生した摩耗粒子が支配的であり、潤滑状態は正常な状態にあると判断します。特性低下全ての項目が良好な範囲にあったことから特性低下は認められず良好と判断します。粘度は良好と判断します。粘度はmm/sと新油.mm/sに比較して、粘度変化率は-％で、当社推奨の管理限界値である±％以内にあり、良好と判断します。全酸価は良好と判断します。全酸価は.mgKOH/gと新油値.mgKOH/gに比較して変化はなく、良好と判断します。酸化安定度の結果、良好と判断します。酸化安定度はminと当社推奨の管理限界値のmin以上であり、良好と判断します。汚染は良好と判断します。水分は良好と判断します。水分は.ppmと当社推奨の管理限界値の以下であり、良好と判断します。摩耗潤滑状態は正常と判断します。フェログラフィーの測定は良好と判断します。異常摩耗の早期発見パラメータであるIs値がの乗とやや高いものの、摩耗粒子の形態観察で外部から混入したと思われる鉄錆等がやや多く観察されました。
|  | 113-000561 | 潤滑油および対象設備は継続使用可能な状態にあると判断します。但し、水分濃度が高く、今後も摩耗の進行を傾向監視するため、以下の対策を推奨します。更油或いは部分更油による水分濃度の調整水分の影響により金属表面で腐食摩耗が発生し、発生した鉄錆等の粒子が潤滑部に噛み込み摩耗が進行することがありますので、更油或いは部分更油などにより相対的に水分濃度を低くするなどの方法を推奨します。定期的な分析今後懸念される凝着摩耗の進行を監視するため、定期的に分析を実施することを推奨します。はフェログラフィーおよびSOAP/D-SOAPSOAP-Tの結果から総合的に判断した結果、継続使用は可能ですが、今後の機器の機能を確認するためにも傾向管理が有用と考えます。フェログラフィー【Is値】Is値は異常摩耗の早期発見パラメータのつで、摩耗程度を定量化するために用います。今回のIs値はのマイナス乗と、低い値でした。フェログラフィー【摩耗粒子および摩耗形態】分析結果から観察された全ての粒子量は少でした。Iカップリング発光分光分析【SOAP】検出された金属元素から発生箇所を推定すると、以下の通りでした。鉛、銅、ニッケル・軸受等リン、亜鉛、カルシウム、マグネシウム・添加剤ナトリウム・外部混入異物銅を使用した箇所の溶出・摩耗SOAPの結果、銅が検出されたことから、銅を使用した箇所の溶出・摩耗が発生していると思われます。亜鉛系添加剤を使用している潤滑油で銅が検出される場合、潤滑系統内でこれらの金属が亜鉛系添加剤の影響により溶出することが知られています。今回の検出は、この溶出と摩耗との双方によるものと考えられます。今後、別紙鉱油の酸化に対する金属触媒の影響に示すように濃度の増加に伴い酸化速度が速まる可能性があります。IR酸化度は良好でした。水分はppmと当社推奨の管理限界値を超えていました。今後、水分の影響で機器内部に錆が発生し、その影響で摩耗が発生する懸念があります。
報告№109-09136 報告№110-00048 | 分析№109-001160 分析№110-000137 | 110-000137 | 前回同様には良好の範囲にあり、汚染度、潤滑状態も良好でした。潤滑油および対象設備は継続使用可能な状態にあると判断します。なお、RBOTがminと前回のminに比較してmin上昇していますが、この原因は、採油条件の違いによる可能性が考えられます。また、RBOTの上昇の原因として新油を補充した場合も考えられますので、仮に前回の採油時などに実施されている場合は、その影響も考えられます。但し、採油条件も今回の方が適正であり、且つ分析データが全て良好であることから、今後は本データをベースに管理されることを推奨します。
報告№106-0389 報告№106-0389 | 分析№106-02149 分析№106-02149 | 106-02149 | 分析の結果、潤滑状態は安定していることが確認され、潤滑油も継続使用可能な状態にあると判断します。但し、計数汚染度がNAS級と当社推奨の管理限界値に到達し、μm以上のレンジが級となっており、μm以上の粒子が多いことが確認出来ました。又、摩耗粒子形態観察及びフィルタ写真の結果から、砂や樹脂が多く観察されたことから、汚染の要因は、外部から混入した異物によるものと考えられました。これらの観察された異物は、通常運転中に外部から混入する可能性が少なく、今回の採油箇所がドレンバルブであることから、ドレンバルブに残留していたものを採油した可能性が高いと考えられます。今後の採油は、外部からの影響を避けるために、運転中及び停止直後に油層中層部から直接採油を実施されることを推奨します。尚、油槽中層部から採油が実施出来ない場合は、採油前の廃油量を～倍程度に増やすことを推奨します。は良好と判断します。粘度は良好と判断します。粘度はmm/sと新油値mm/sに比較して、粘度変化率は-.％で、当社推奨の管理限界値である±％以内にあり、良好と判断します。水分は良好と判断します。水分は.ppmと当社推奨の管理限界値の以下であり、良好と判断します。全酸価は良好と判断します。全酸価は.mgKOH/gと新油値.mgKOH/gに比較して変化はなく、良好と判断します。IRの結果、良好と判断します。IRの結果、油劣化の兆候を示すカルボン酸の吸収が確認されていないことから、良好と判断します。RBOTの結果、良好と判断します。RBOTはminと当社推奨の管理限界値のmin以上であり、良好と判断します。計数汚染度が当社推奨の管理限界値に到達していました。計数汚染度は当社推奨の管理限界値に到達していました。計数汚染度はNAS級と当社推奨の管理限界値のNAS級に到達していました。重量汚染度は良好と判断します。重量汚染度はmg/mlと当社推奨の管理限界値のmg/ml以内であり、良好と判断します。機器の潤滑状態異常摩耗の早期発見のパラメータであるフェログラフィーのIs値がの乗とやや高く、摩耗粒子形態観察で外部から混入した砂、樹脂がやや多く観察されました。SOAPの結果、軸受の摩耗を示す錫が検出されました。SOAPの結果、軸受の摩耗を示す錫がppm、油の添加剤成分であるリンがppm、バリウムがppm検出されました。D－SOAPの結果、軸受の摩耗を示す錫が検出されました。D－SOAPの結果、鉄が、軸受の摩耗を示す錫が、油の添加剤成分であるバリウム、外部から混入したカルシウム、アルミニウム、ナトリウムが共に、マグネシウムが検出されました。フェログラフィーの結果、外部から混入した砂、樹脂がやや多く観察されました。異常摩耗の早期発見パラメータであるフェログラフィーのIs値がの乗とやや高く、摩耗粒子形態観察の結果、外部から混入した砂、樹脂がやや多く観察されました。
報告№108-4516 報告№108-4516 | 分析№108-01970 分析№108-01970 | 108-01970 | 更油前に採油・分析を実施し、その分析結果から、汚染度、および機器の潤滑状態を確認する。分析の結果、異常摩耗の早期発見パラメータであるフェログラフィーのIs値がの乗とやや高く、摩耗粒子の形態観察で異物の噛み込みなどで発生する切削粒子、金属接触が厳しい場合に発生するシビア粒子、銅合金、外部から混入したと思われる砂がやや多く観察されました。更にSOAP／D－SOAPで鉄、銅、錫が検出されたことから、鉄系材料を使用した箇所、銅および錫を使用した箇所の摩耗が確認されました。摩耗形態は切削摩耗と凝着摩耗が混在しており、今後更に摩耗が進行し、ギヤ歯面のバックラッシが増大して、摩耗速度が増大する可能性があります。定期的に分析を実施し、摩耗の進行状況を確認されることを推奨します。摩耗形態の中でも切削摩耗は異物が混入していない状態に比較して、摩耗進行速度が速く注意が必要であり、可能であれば濾過などにより油を清浄にすることを併せて推奨します。尚、摩耗の発生箇所を特定することで、診断精度が向上しますので、機器の構造を把握すると共に、ギヤや軸受等の材質をご確認下さい。銅の溶出SOAPで銅がppm検出されました。銅を使用した部分の溶出が発生していると考えられます。この検出された銅は、潤滑油添加剤として使用されている亜鉛系添加剤の影響により溶出することが知られており、今回の検出は、この溶出によるものと考えられます。銅濃度は、別紙鉱油の酸化に対する金属触媒の影響に示すように銅濃度の増加に伴い酸化速度が速まりますので、酸化劣化の進行状況を油分析により監視されることを併せて推奨します。ケイ素の検出SOAPの結果、ケイ素がppm検出されました。一般に、潤滑油中からケイ素が検出された場合の原因として、油の消泡剤として使用されるシリコン系の添加剤が検出される外部から混入したと思われる砂が多く観察されるシリコングリースをシール部に塗布している場合、このシリコングリースが潤滑油に混入し検出されるなどが挙げられますが、今回の原因は、フェログラフィーで砂が多く観察されたことから、の可能性が考えられました。およびについては、分析結果では確認することが出来ませんので、原因を絞込むため、消泡剤の投与をしていないか、また、シリコングリースを使用している箇所があるかについてご確認下さい。一方、を示す粘度、水分、全酸価、IRの各データは良好でした。但し、RBOTは当社に新油データがないため、判定することは出来ませんでした。現在使用している貴社保有の新油分析結果を基準に管理する方法が望ましく、新油をご提供下さい。尚、トライボ診断では、バックラッシの増加量を分析結果から計算できますので、構造が確認できる図面、ギヤの形式、歯形、モジュール、歯数、回転数、歯幅をお知らせ下さい。計算結果をご報告いたします。
報告№109-09136 報告№110-00319 | 分析№109-001160 分析№110-001297 | 110-001297 | は、油の粘度、油中のスラッジの発生量を判断パラメータに、粘度、全酸価、IR、RBOTで評価します。分析の結果、油の粘性を示す粘度は、新油値の.mm/sに比較して粘度変化率が-％のmm/sとほぼ変化はなく、また油中のスラッジの発生量を示す全酸価は、新油値の.mgKOH/gに比較して大きな変化のない.mgKOH/gと劣化は確認されなかった。さらにはIRの結果でも油が劣化した場合に発生するカルボン酸の発生も確認されず、酸化防止剤の残存量を示すRBOTは、限界値minに比較して、十分に残量があるminであった以上のことから、潤滑油の劣化は確認されませんでした。一方、油中の水分を計測した結果、水分はppmと新油と同等であり、継続使用可能な状態にあることが確認されました。潤滑油は継続使用可能な状態にあると判断します。なお、潤滑油の余寿命は、RBOTの使用時間当たりの減少量から推定しますが、推定には新油値と使用油のRBOT値に加えて、使用時間または直近の油入替日が必要となります。今後は、可能であればご提供下さい。
報告№108-0457 報告№108-0457 | 分析№108-03129 分析№108-03129 | 108-03129 | 、軸受の潤滑状態を確認する。今回の採油は、対象設備の停止中にドレンプラグから実施しているため、油循環中に採油した場合に比較し、油中粒子の沈降の影響を受け、分析データが高濃度に出る可能性があります。今回の分析は以上のことを踏まえて結果を検討します。分析の結果、今回の採油が高濃度になっていると思われる対象設備停止中のドレンプラグから行われた採油にもかかわらず、全てのデータが良好の範囲にあります。このことから、機器の潤滑状態は正常であり、この油は継続使用可能と判断します。尚、次回の採油は、粒子の沈降の影響を少なくすることが重要であり、そのため油中粒子が均一な分散状態で実施されることを推奨します。
報告№103-6034 | 分析№103-00771 | 103-00771 | 濾過前の試料油を分析した結果、本軸受は継続使用可能と考えられました。但し、メタル台金とその指示部との摩擦などにより摩耗が発生しており、これらの摩耗粒子が軸受摺動面に噛み込み、摩耗が進行する場合がありますので、ヶ月後に再度分析を実施し、摩耗の進行状況を確認されることを推奨します。これらのことは、フェログラフィーの結果、異常の早期発見パラメータであるIs値がのマイナス乗と良好の範囲にあるものの、摩耗粒子の形態観察の結果、金属接触が厳しい場合に発生するシビア粒子がやや多く観察されたこと、及び、このシビア粒子の発生は、D-SOAPで錫が検出されていないことから、メタルと主軸の摺動面で発生したのではなく、メタル台金とその指示部との摩擦などにより摩耗が発生したものと考えられたことから判断しました。尚、RBOTが前回に比較し、min上昇したのは、新油の補充の影響によると思われます。今後は、今回のRBOT値によりデータ管理を行います。
報告№109-09249 報告№111-00170 | 分析№109-001747 分析№111-000933 | 111-000933 | 潤滑油は継続使用可能な状態であり、また運転中における潤滑状態も正常であったものと判断します。本試料油は、汚染や摩耗に関するデータが異常として出やすいドレンバルブから採油されたにもかかわらず、分析の結果は全ての分析項目の値が当社推奨の管理基準値を満たしており、新油分析値との比較結果も問題となる値はありませんでした。分析結果特性低下特性低下に係るパラメータの分析結果は良好と判断します。粘度粘度はmm/sと新油値mm/sに対する粘度変化率は+.％で、当社推奨の管理限界値である±％以内にあり、良好と判断します。全酸価添加タービン油の全酸価は、油メーカによって初期値が違うため統一した管理基準を設定するのが困難であることから、当社では管理限界値を設定しておらず、新油分析値との比較及び他の分析項目の結果より全酸価の状態判断を行います。その結果、全酸価はと新油値.mgKOH/gに比較して若干高くなっていますが、IRチャートに示すように劣化の兆候として現れるカルボン酸などの有機物・有機化合物の発生が確認されていないことから、良好と判断します。酸化安定度酸化安定度はminであり、当社推奨の管理限界値のmin以上であることから良好と判断します。有機物・有機化合物有機物・有機化合物は、IRチャートによる新油分析値との比較の結果、cm-付近に劣化の兆候を示すカルボン酸の吸収が確認されていないことから、良好と判断します。色相はLであり、新油値のL.に比較して大きな変化はないことから、良好と判断します。汚染に係るパラメータの分析結果は良好と判断します。水分は.ppmであり、当社推奨の管理限界値の以下であることから良好と判断します。汚染粒子数はNAS級であり、当社推奨の管理限界値のNAS級以内であることから良好と判断します。汚染度物重量は.mg/mlであり、当社推奨の管理限界値のmg/ml以内であることから良好と判断します。摩耗運転中における潤滑状態は正常であったものと判断します。異常摩耗の早期発見パラメータであるフェログラフィーのIs値がのマイナス乗と当社基準値と比較して良好の範囲にあったことから、潤滑箇所の潤滑状態は正常と判断します。金属濃度SOAP法により金属濃度を測定した結果、金属元素は検出されませんでした。金属濃度酸溶解法により金属濃度を測定した結果、外部から混入したと思われる亜鉛、カルシウムが、ナトリウムが検出されましたが僅かであり良好と判断します。
報告№106-0271 報告№106-0271 | 分析№106-01467・1468 分析№106-01467・1468 | 106-01467_1468 | 、汚染度、は、全て良好な状態にあることから、弁動作不具合が発生する可能性は小さいと判断します。濾過効率は清浄器入口サンプリング弁および出口サンプリング弁の汚染度が、共にNAS級と等級に変化がなく、且つ、～μmサイズの粒子数が出口サンプリング弁の方が若干多くなっていたため、減少率を求めることができませんでした。を示す粘度、水分、全酸価、IRの各データが油清浄器入口、出口共に良好であることから、この油は継続使用可能と判断します。油清浄器の濾過効率による油汚染度管理に関する考察油清浄器の濾過効率を確認するため、油清浄器の入口側と出口側の配管より採油を実施し、計数汚染度を実施しました。その結果を次ページ表に示します。EMBEDExcel.Sheet.表に示す通り、油清浄器入口に比較して出口の粒子数が大きな値を示しており、濾過効率を求めることができませんでした。今回のように油清浄器の入口と出口の粒子数を比較し、出口側の粒子数が多くなる現象が見られた場合、その原因として考えられるのは、採油配管の排油が十分ではなく、配管内に滞留していた錆などの汚染粒子が混入した状態で採油した油清浄器の濾過材に捕捉されている汚染粒子が流出し始めている採油試料が入れ替わった事などが考えられます。機器の摩耗本機器は、油清浄器が設置されており油中粒子数は常に除去されていますが、今回の分析では上述したとおり、入口側と出口側の汚染度データが逆転していたため油清浄器の濾過効率を求められず、定量的な評価はできませんでした。そこで、今回は油中の摩耗粒子の形態から摩耗状況を確認しました。油中摩耗粒子を詳細に観察した結果、油清浄器入口の試料油中には、摩耗粒子はほとんど観察されていないことに対して、油清浄器出口の試料油中には、油膜切れにより発生した摩耗粒子が比較的多く観察されました。このフェログラフィーの結果から、出口側の汚染粒子数が上昇した原因はまたはが考えられました。原因であれば、バルブ類が系統にある場合、これらの摩耗粒子がバルブのスプールなどに噛み込み、バルブの動作障害を発生させる可能性も考えられますので、油清浄器のフィルタ交換などにより濾過効率を向上させることを推奨します。原因であれば、再度採油を実施し正確な汚染度を確認されることを推奨します。尚、採油は主機停止時間後に配管ドレンから実施しているため、油循環中の採油に比較して油中粒子が沈降して均一に分散できていない状況で採油している可能性があり、油が循環している状態で採油を実施した場合に比較して、分析データが変動し、正確な判断ができない可能性があります。今後の採油は、停止直後、或いは、油循環中に潤滑油が十分に循環している箇所から採油を実施されることを推奨します。
報告№109-09136 報告№110-00450 | 分析№109-001160 分析№110-002030 | 110-002030 | TS－投与後・浄油中の試料油を分析した結果、前回にに比較して水分は大きな変化はありませんでした。計数汚染度はNAS級から等級に変化はなく、重量汚染度は.mg/mlから変化はありませんでした。前回浄油中と同様に汚染度が清浄な状態が維持されていることが確認されました。
報告№106-0219 報告№106-0219 | 分析№106-01222 分析№106-01222 | 106-01222 | 分析の結果、全てのデータが良好であることから、本試料油は継続使用可能であり、軸受の潤滑状態も正常と判断します。但し、SOAPの銅濃度が前回のに比較してppmと上昇していました。本試料は、A－BFPと同様で、銅が軸受の主成分ではないため、銅濃度の増加は軸受の摩耗を示しているものではありませんが、本軸受油槽内で銅合金を使用した箇所は、貴社ご提供の図面からデフレクターとバッフルという部品が考えられます。寸法が確認できる図面がないため、摩耗の影響を検討することはできませんが、これらの部品はオイルシールの役目を果たしており、溶出によりシャフトとのギャップが増大し油漏れの原因になる場合も懸念されるため、巡視の際には、油漏れと油面の低下に注意を払い監視する必要があります。今後は、摩耗の増加、油劣化の進行を確認する必要があり、このことを確認するため、ヶ月後に再度分析実施を推奨します。この油は継続使用可能と判断します。粘度は良好と判断します。粘度はmm/sと管理限界値以内にあり、良好と判断します。水分は良好と判断します。水分は.ppmと管理限界値の以下にあり、良好と判断します。全酸価は良好と判断します。全酸価はmgKOH/gと新油データのmgKOH/g以内にあり、良好と判断します。IRは良好と判断します。IRの結果、油劣化の兆候を示すカルボン酸の吸収が確認されていないことから、継続使用可能な状態にあると考えられます。計数汚染度、重量汚染度、共に良好と判断します。計数汚染度は良好と判断します。計数汚染度はNAS級と当社推奨の管理限界値のNAS級以内にあり良好と判断します。重量汚染度は良好と判断します。重量汚染度は.mg/mlと当社推奨の管理限界値のmg/ml以内にあり良好と判断します。機器の潤滑状態フェログラフィーの結果、異常摩耗の早期発見パラメータであるIs値が.と良好の範囲にあり、潤滑状態は良好と判断します。SOAPの結果、前回同様に銅が多く検出されました。SOAPの結果、油の添加剤成分であるリン、亜鉛が検出されました。一方、銅が検出されました。銅を使用した部分の溶出が発生していると考えられます。この溶出は検出された亜鉛系添加剤の成分と銅が反応し、溶出することが知られています。銅濃度は別紙鉱油の酸化に対する金属触媒の影響に示すように銅濃度が増加すると酸化速度が速まりますので、酸化劣化の進行状況を油分析により監視されることを推奨します。D－SOAPは良好と判断します。D－SOAPの結果、摩耗により発生する鉄が検出されていないことから良好と判断します。フェログラフィーの結果、継続使用可能な状態にあると判断します。フェログラフィーの結果、異常摩耗の早期発見パラメータであるIs値が.と良好の範囲にあることから、継続使用可能な状態にあると判断します。
報告№108-5071 報告№110-00233 | 分析№108-02721 分析№110-000887 | 110-000887 | 前回同様にを示す粘度、水分、全酸価、IRの各データは良好でした。泡立ち試験の結果は、-と新油値が-であるのに比較して高い値となっていたことから、消泡性能が低下していることが分かりました。今後の使用状況によっては油の酸化劣化が進行したり、ギヤ歯面およびベアリング軌道面で油膜切れが発生したりする場合があるため、消泡剤の添加による消泡性能の改善など何らかの対応が必要になると思われます。潤滑油は継続使用可能な状態にあるものの、今後は障害予防を目的に以下の対策を推奨します。消泡性能が低下した場合、ギヤ歯面での油膜形成に影響が出て摩耗の発生が進展することがあります。今後は消泡性能低下の影響により摩耗が進展する可能性がありますので、フェログラフィーおよびSOAPを追加するとともに、分析周期を短縮して傾向監視を強化することを推奨します。泡立ち試験の結果、消泡性能が低下していることが確認されました。粘度粘度は.mm/sと新油値mm/sに比較して、粘度変化率は+.％で、当社推奨の管理限界値である±％以内にあり、良好と判断します。泡立ち試験泡立ち試験は-と新油に比較して高い値でした。水分はppmと当社推奨の管理限界値の以下であり、良好と判断します。全酸価全酸価は.mgKOH/gと新油値.mgKOH/gに比較して高いものの、IRの結果で油劣化の兆候を示すカルボン酸の吸収が確認されていないことから、良好と判断します。IRIRの結果、新油スペクトルに比較して変化はなく、且つ、油劣化の兆候を示すカルボン酸の吸収が確認されていないことから、良好と判断します。
報告№108-0411 報告№110-00263 | 分析№108-02745 分析№110-001031 | 110-001031 | ・摩耗状態SOAP／D－SOAPで鉄濃度は検出されず、異常摩耗の早期発見パラメータであるフェログラフィーのIs値がのマイナス乗と良好でした。・汚染度計数汚染度はNAS級と当社推奨の管理限界値内にあるものの、やや汚染されていました。フィルタ表面の異物観察で鉄錆、砂等が観察されたことから、汚染度が高い要因は、外部混入異物の影響と思われます。結論軸受は継続使用可能な状態にあるものの、以下の対策が必要です。油中の汚染度がやや高いことから、これらの異物が軸受軌道面に噛み込み摩耗が進行することが懸念されるため、定期的に分析を実施し、摩耗の進行状況を確認されることを推奨します。計数汚染度はやや高い値でした。計数汚染度計数汚染度はNAS級と当社推奨の管理限界値のNAS級以内にあるものの、やや高い値でした。重量汚染度は.mg/mlと当社推奨の管理限界値のmg/ml以内にあり、良好と判断します。機器の潤滑状態機器の潤滑状態は正常と判断します。SOAPSOAPの結果、油の添加剤成分であるリンが検出されました。摩耗により発生する鉄が検出されていないことから、良好と判断します。D－SOAPD－SOAPの結果、摩耗により発生する鉄が検出されました。フェログラフィー異常摩耗の早期発見パラメータであるフェログラフィーのIs値がのマイナス乗と良好の範囲にあることから、潤滑状態は正常と判断します。
報告№107-0366 報告№107-0380 | 分析№107-01900 分析№107-01973 | 107-01973 | 濾過前の試料油を分析した結果、メタルの主成分である錫がSOAPでppm、D－SOAPでppm検出されました。摩耗粒子形態観察の結果、ホワイトメタルが多く観察されました。メタル交換からの累積錫濃度を計算したところppmとなり、油量Lとしてメタルの摩耗深さを計算した結果、.μmと初期のメタル表面粗さをsとすると、メタルの表面は部分的に鏡面状態になっている可能性があると思われます。錫の摩耗体積＝錫濃度×-×油量×.×÷錫密度＝×-××.×÷.＝平均的な摩耗深さ＝摩耗体積÷摩耗面積×＝÷×＝.尚、メタル交換からヶ月経過した年月に濾過を実施していますが、この濾過を実施した際に、分析を実施しておらず濾過後の錫濃度が不明です。そのため、今回の累積錫濃度の計算は、年月の濾過で錫濃度がに改善されたと仮定しております。スラストメタル表面には、部分的に鏡面状態になっている可能性が考えられます。前回から今回までの摩耗進行速度が速く、今後油膜形成がされにくく、更に摩耗が進行することが懸念されるため、ヶ月以内に再度分析を実施し、摩耗の進行状況を確認されることを推奨します。
報告№109-09136 報告№110-00567 | 分析№109-001160 分析№110-002529 | 110-002529 | 汚染度前々回に比較して計数汚染度はNAS級からNAS級にランク減少し、良好でした。油中金属濃度前回同様にSOAPで鉄が微量検出されました。前々回同様に新油と試料油の赤外線吸収スペクトルを比較した結果、試料油は新油のスペクトルとほぼ同じで変化はなく、且つ、油劣化の兆候を示すカルボン酸の吸収が確認されていないことから、良好と判断します。潤滑油は継続使用可能な状態にあると判断します。
報告№109-09136 報告№111-00505 | 分析№109-001160 分析№111-002330 | 111-002330 | グリースおよび軸受は継続使用可能な状態にあると判断します。新グリースとの比較による評価グリースの物理的性状を示すIRのデータは新グリースデータを基準として評価しています。今回はグリース名が不明であったため判断できませんでしたが、今後評価する場合は、充填用の新グリースを同時に分析することをご検討下さい。フェログラフィー摩耗粒子の形態で比較的多く観察された粒子は、潤滑状態が正常な場合に発生する摩耗粒子でした。このような摩耗粒子が観察された場合には、潤滑部では正常なマイルド摩耗が発生していることが分かります。Iカップリング発光分光分析供試グリースを分析した結果、検出された金属元素は、SOAP-Tの結果表に示すように、鉄、銅、クロム、アンチモン、錫、リン、カルシウム、バリウム、アルミニウム、ナトリウムでした。これらの検出された金属元素から発生箇所を推定すると鉄、銅、クロム、アンチモン、錫・軸受等リン、バリウム・グリース添加剤カルシウム、アルミニウム、ナトリウム・増ちょう剤等であると思われます。このうち、機械部品が摩耗したと思われる元素はのグループです。グリースの物理的性状IRの結果、油劣化の兆候を示すカルボン酸の吸収が確認されていないことから、良好と判断します。
報告№109-09136 報告№114-00050 | 分析№109-001160 分析№114-000146 | 114-000146 | 分析の結果、油の劣化は確認されず、汚染度も良好な範囲にあることから、潤滑油は継続使用可能な状態にあると判断します。減速機分析の結果、減速機は継続使用可能な状態にあると判断します。但し、将来的な摩耗進行の有無を確認するためにも傾向監視を継続することが有効です。定期的な分析今後の進行が懸念される疲労摩耗の推移を監視するため、定期的な分析実施を推奨します。分析結果減速機の摩耗状態異常摩耗の早期発見のパラメータであるIs値は、レベルと高い値です。フェログラフィーで観察された代表的な粒子は、以下の通りです。正常な摩耗粒子・潤滑状態が正常なマイルド摩耗により発生。疲労摩耗粒子・繰返し応力による金属疲労で発生。大型化するとフレーキングおよびスポーリングの発生が懸念されます。観察された粒子を電子顕微鏡・X線マイクロアナリシスで詳細に分析した結果、粒子には鉄、クロム、マンガン、モリブデンが比較的多く含まれており、成分割合から粒子はギヤ歯面から発生していると推定されます。計数汚染度はNAS級と清浄です。粘度、水分、酸価、IRの各データは良好です。
報告№106-0025 報告№106-4541 | 分析№106-00118 分析№106-00972 | 106-00972 | 分析の結果、全てのデータが良好であることから、この油は継続使用可能であり、潤滑状態も正常と判断します。尚、主機停止中にドレンから採油を実施しているため、油循環中の採油に比較して油中粒子が沈降して高濃度になっている部分を採油していると考えられます。そのため油が循環している状態で採油を実施した場合に比較して、分析データが高くなり、異常な状態と判断してしまうことがありますので、今後の採油は、停止直後、或いは、油循環中に採油を実施されることを推奨します。
報告№102-6184 | 分析№102-03351 | 102-03351 | オーバーホール後のトライボ診断の結果、油中に観察された摩耗粒子の形態観察結果、以下の摩耗粒子が観察された。金属接触が厳しい場合に発生するシビア粒子、外部から混入した鉄錆高い摩擦熱で発生する黒色スラッジ砂などの異物の切削作用により発生したカッティング粒子これらの摩耗粒子が多く見られる場合、以下のことが考えられる。外部から混入した、赤錆や砂等の異物の影響で、軸受摺動面に切削摩耗による摩耗形態が発生し、摺動面に条痕が発生している。異物の影響による切削摩耗が、今後も増える可能性がある。これらのことは、計数汚染度がNAS級とやや高く、異常摩耗の早期発見パラメータであるIs値が、の乗と高く、摩耗粒子形態観察で、金属接触が厳しい場合に発生するシビア粒子、外部から混入した鉄錆が多く見られたことから判断でき、対策として摩耗の進行を予防するため、ヶ月以内に濾過が必要と判断する。
報告№109-09136 報告№112-00537 | 分析№109-001160 分析№112-002205 | 112-002205 | 潤滑油は継続使用可能な状態にあると判断します。粘度、全酸価、IR、RBOTの各データは良好でした。油の余寿命は、使用油の使用期間または使用時間が不明であったため、ご依頼の油の余寿命に関する検討は行えませんでした。ただし、今回の結果がmin、新油値がminであることから、使用期間を仮にヶ月間と仮定すれば余寿命は十二分にあると言えます。可能であれば、使用期間、あるいは使用時間の情報をご提供下さい。水分は良好でした。
報告№102-4028 | 分析№102-01063 | 102-01063 | 分析の結果、を示す粘度、水分、全酸価、IR、を示す計数汚染度、重量汚染度の各データが全て良好であることから、この油は継続使用可能と判断します。一方、を確認するために実施したSOAP／D-SOAP、異常摩耗の早期発見パラメータのフェログラフィーのIsの結果でも正常な値であり、異常を示すデータは確認されませんでした。但し、フェログラフィーの摩耗粒子の形態観察の結果から、金属接触が厳しい場合に発生するシビア粒子、異物の噛み込みや摺動面の微小突起により切削されたと推定される切削粒子が見られることから、潤滑部ではやや厳しい金属接触が発生していると考えられます。これら切削型の摩耗粒子は、観察された数が比較的少ないため直ちに異常と判断しません。しかし、油系統内にμmのフィルタが設置されており、異常を示す大型の粒子が発生していたとしても、その多くはフィルタに捕捉されていると考えられます。このようなケースでは、使用されている油量、系内を循環している油の流量を知り、また、フィルタの通過直前と直後から採油した結果でフィルタの濾過効率を確認し、そこから実際の摩耗状態を推定する方法もあります。さらに、フィルタに捕捉された摩耗粒子を直接分析し、摩耗状態を診断する方法もありますので使用後のフィルタ提供もご検討ください。
報告№106-0020 報告№106-6004 | 分析№106-00092 分析№106-00046 | 106-00046 | 精点Aを実施した結果、全てのデータが良好であることから、この油は継続使用可能であり、潤滑状態も正常と判断します。尚、RBOTがminと前回のminに比較してmin上昇しています。RBOTの試験規格では、繰り返し許容差を下式により規定しています。許容差＝×回の測定値の平均この式より、今回の分析値ではminが繰り返し許容差です。したがって、今回のRBOT値の上昇はバラツキの範囲にあると考えられます。
報告№109-09409 報告№109-09409 | 分析№109-002656 分析№109-002656 | 109-002656 | ・摩耗状態油中金属分析の結果、前回同様に鉄が検出されました。これらの金属は、粒子の観察結果から金属接触が厳しい場合に発生するシビア粒子で、潤滑部分では凝着摩耗が発生していることが分かりました。観察された摩耗粒子の材質と形態を、SEM・XMAで詳細に観察した結果、、クロム、マンガンを含む粒子が多いことが確認されたことから、摩耗粒子の発生箇所は転がり軸受軌道面であると推定されます。転がり軸受寿命の指標としている摩耗粒子が観察されなかったことから、フレーキングは発生していないと判断できますが、異常摩耗の早期発見パラメータであるフェログラフィーのIs値がのマイナス乗からやや高いの乗に桁上昇していることから、潤滑状態がやや厳しくなっていると思われます。・を示す粘度、全酸価、IRの各データは新油データを基準として評価しています。正確な評価を行うため、新油をご提供下さい。結論若干摩耗の進行が確認されましが、軸受は継続使用可能な状態にあると判断します。軸受軌道面で凝着摩耗の発生が確認されており、今後さらに摩耗が進行することが懸念されるため、定期的に分析を実施し、摩耗の進行状況を確認することを推奨します。次回分析の時期を理論的に求めたところ、最短で約時間となります。この時間は、油中汚染物が均一になるために必要とする時間であり、この時間を経過すれば、再分析の結果から状態の傾向を確認することが可能となりますので、これを参考に次回分析時期を検討されることを推奨します。を示す粘度、全酸価、IRの各データは新油データを基準として評価しています。今回は、新油データがなく評価できなかったため、今後は現在充填用に使用している新油を分析し、そのデータを基準に管理されることを推奨します。
報告№109-09448 報告№109-09448 | 分析№109-002806 分析№109-002806 | 109-002806 | 摩耗状態異常摩耗の早期発見パラメータであるフェログラフィーのIs値は、潤滑状態が良好な状態にあることを示すの乗であり、点検を要する摩耗粒子が観察されておらず、現在のところ継続使用は可能な状態にあると判断できます。この状態で検出された油中金属は、その多くが鉄であり、これらは摩耗粒子の観察結果から疲労摩耗であることが分かりました。疲労摩耗は、スパイラルベベルギヤの歯面で発生していると推定されますが、発生箇所が歯面の微小領域であることから現在のところ継続使用は可能と判断できます。バックラッシ減速機の構造から、最も負荷が大きく、摩耗が進行しやすい箇所をスパイラルベベルギヤとスパイラルベベルピニオンと推定し、この部分のバックラッシを求めました。提供していただいた図面には歯幅が記載されておらず、また、更油後の稼働時間も不明であったため、歯幅mmと、更油後の稼働時間を時間と仮定してバックラッシを計算しました。その結果、減速機のギヤ歯面に摩耗が集中していたと仮定した場合、バックラッシの増加は初期値からμm増加したと推定されました。バックラッシ増加分の上限値はメーカにより差異はあるものの、当社が推奨するバックラッシは一般に推奨されるμmを目安にしており、今回のデータはこの値に比較して十分に小さい値であることがわかります。汚染度計数汚染度がNAS級と汚染されていました。汚染度が高い要因は、摩耗によるものと思われます。を示す粘度、水分、全酸価、IRの各データは良好でした。結論ゲート機器の潤滑箇所の摩耗診断分析結果から摩耗が発生している箇所はギヤ歯面であり、摩耗形態は疲労摩耗であることが分かりました。この摩耗形態は、ギヤ歯面に荷重が繰り返しかかることにより、歯面の表面下で材料が疲労して剥離します。歯面に加わる荷重が過大である場合、観察される摩耗粒子は今回より大きな粒子が発生します。分析結果から推定されたバックラッシの増加分はμmでしたが、このバックラッシは、一対の歯車の噛み合いを円滑にするための、ピッチ円周上での歯面間の遊びです。この値が過大になると振動や騒音の原因となるため、ギヤの摩耗状態を判断するためには重要なパラメータです。今回観察された摩耗粒子は、μmサイズの微小な粒子が支配的であることからバックラッシの値は小さいと判断できます。バックラッシの計算時に仮定した稼働時間や歯幅などの数値が正確であれば、本減速機は継続使用可能と判断できます。整備の必要な箇所の検討整備が必要な箇所は、本分析結果から確認されませんでした。しかし、分析結果から僅かではありますがギヤの摩耗が進行していることが確認されていますので、今後は定期的に潤滑油分析を実施し、その結果から摩耗の進行状況を確認することにより、整備の必要の有無を監視する方法が有用と思われます。潤滑油の劣化度診断一般的に潤滑油が劣化した場合、油の外観は黒褐色になり、粘度や全酸価が上昇しスラッジ等が発生します。また、その過程では劣化の兆候を示すカルボン酸の吸収がIRで確認できます。今回のは、全てのデータが良好の範囲にあり、潤滑油の劣化は確認されなかったことから、継続使用可能であり、交換の必要はないと判断します。潤滑管理の方法現在の潤滑油は年使用していますが、年間使用したにもかかわらず劣化が確認されなかったことから、本設備の潤滑油は少なくても更油後年間は使用できることが分かりました。潤滑油の交換時期の判断は、今回の分析だけでは予測することは困難ですが、定期的に分析を実施し、その結果の傾向から劣化の進行状況を確認することで容易に可能になります。計数汚染度が当社推奨の管理限界値に到達していることから、濾過や更油により汚染度を改善されることを推奨します。現在のところ潤滑部は継続使用可能な状態にあると思われますが、今後は疲労摩耗が進行する場合がありますので、定期的に分析を実施し、摩耗の進行状況を確認されることを推奨します。次回分析の時期を理論的に求めたところ、最短で約時間となります。この時間は、油中汚染物が均一になるために必要とする時間であり、この時間を経過すれば、再分析の結果から状態の傾向を確認することが可能となりますので、これを参考に次回分析時期を検討されることを推奨します。尚、定期的な分析を実施する際には、に関する分析項目の実施を推奨します。今回の分析結果からは、油劣化の進行は確認されていませんが、定期的な分析により潤滑油の交換時期を管理することが可能となります。は良好と判断します。粘度粘度は.mm/sと新油値.mm/sに比較して、粘度変化率は+.％で、当社推奨の管理限界値である±％以内にあり、良好と判断します。水分はと当社推奨の管理限界値の以下にあり、良好と判断します。全酸価全酸価は.mgKOH/gと新油値.mgKOH/gに比較して高いものの、IRの結果で油劣化の兆候を示すカルボン酸の吸収が確認されていないことから、良好と判断します。IRIRの結果、油劣化の兆候を示すカルボン酸の吸収が確認されていないことから、良好と判断します。計数汚染度は当社推奨の管理限界値に到達していました。計数汚染度計数汚染度はNAS級と当社推奨の管理限界値のNAS級に到達していました。重量汚染度はmg/mlでした。機器の潤滑状態摩耗粒子の形態観察の結果、疲労摩耗粒子、局部的に高圧・高温と場合に発生するフリクションポリマが比較的多く観察されました。SOAPによる油中金属濃度SOAPによる油中金属濃度の結果、ニッケル、油の添加剤成分であるリン、外部から混入したと思われるアルミニウム、ケイ素が検出されました。SOAPによる油中金属濃度SOAPによる油中金属濃度の結果、鉄、銅、油の添加剤成分であるリン、外部から混入したと思われるカルシウム、アルミニウムが検出されました。摩耗粒子診断異常摩耗の早期発見パラメータであるIs値がの乗と良好の範囲にあるものの、摩耗粒子の形態観察の結果、疲労摩耗粒子、局部的に高圧・高温となる場合に発生するフリクションポリマが比較的多く観察されました。
報告№109-09136 報告№113-00215 | 分析№109-001160 分析№113-000829 | 113-000829 | 分析の結果、潤滑油の劣化は確認されていないものの、計数汚染度はNAS級とやや高い値でした。フィルタ表面の異物観察で金属片、鉄錆、砂等が観察されたことから、汚染度が高い要因は、摩耗と外部混入異物の影響と思われます。今回の採油箇所がドレンバルブであり、廃油量が不足し、配管内に残留していたものを採取した可能性が考えられますので、以下の内容を推奨します。軸受は継続使用可能な状態にあると判断します。再度採油および分析今回の採油箇所がドレンバルブであり、廃油量が不足し、配管内に残留していたものを採取した可能性が考えられますので、可能であれば今回の廃油量よりも多めに廃油して採油し、再分析を実施することを推奨します。はフェログラフィーおよびSOAP/D-SOAPの結果から総合的に判断した結果、正常な状態にあると考えられます。フェログラフィー【定量分析：Is値】Is値は異常摩耗の早期発見パラメータのつで、摩耗程度を定量化するために用います。今回のIs値はと低い値でした。フェログラフィー【定性分析：摩耗粒子および摩耗形態観察】分析結果から観察された全ての粒子量は少でした。Iカップリング発光分光分析【SOAP／D-SOAP】検出された金属元素から発生箇所を推定すると、以下の通りでした。鉄、錫・軸受等リン、バリウム・添加剤カルシウム、ナトリウム・外部混入異物計数汚染度は、NAS級と当社推奨の管理限界値以下であるものの、やや高い値でした。フィルタ表面の異物観察で金属片、鉄錆、砂等が観察されたことから、汚染度が高い要因は、摩耗と外部混入異物の影響と思われます。．粘度、水分、酸価、IR、RBOTの各データは、良好でした。尚、更油によりRBOTが前回に比較してmin増加していますので、今後は今回のRBOT値によりデータ管理を行います。分析結果は良好と判断します。粘度粘度はmm/sと新油値mm/sに比較して、粘度変化率は+.％で、当社推奨の管理限界値である±％以内であり、良好と判断します。水分はと当社推奨の管理限界値の以下であり、良好と判断します。酸価は.mgKOH/gと新油値.mgKOH/gに比較して変化はないことから、良好と判断します。IRIRの結果、油劣化の兆候を示すカルボン酸の吸収が確認されていないことから、良好と判断します。RBOTRBOTはminと当社推奨の管理限界値のmin以上であり、良好と判断します。計数汚染度はやや高い値でした。計数汚染度計数汚染度はNAS級と当社推奨の管理限界値のNAS級以下であるものの、やや高い値でした。重量汚染度は.mg/mlと当社推奨の管理限界値のmg/ml以下であり、良好と判断します。は正常と判断します。SOAPSOAPの結果、油の添加剤成分であるリンがppm、バリウムがppm、外部から混入したと思われるナトリウムがppm検出されました。軸受の摩耗を示す錫は検出されていないことから、良好と判断します。D-SOAPD-SOAPの結果、鉄が、軸受の摩耗を示す錫が、油の添加剤成分であるバリウムが、外部から混入したと思われるカルシウムが、ナトリウムが検出されました。フェログラフィー異常摩耗の早期発見パラメータであるフェログラフィーのIs値がと良好の範囲にあり、摩耗状態は正常と判断します。
報告№109-09042 報告№109-09042 | 分析№109-000475 分析№109-000475 | 109-000475 | 分析の結果、前回に比較して計数汚染度、SOAP／D－SOAP、フェログラフィーの各データに変化がない、若しくは減少傾向を示しており、摩耗は安定していると判断します。これらのことは、前回に比較して、計数汚染度はランク減少し、SOAP／D－SOAPの鉄および錫濃度に変化はないこと異常摩耗の早期発見パラメータであるフェログラフィーのIs値がのマイナス乗と良好の範囲にあること以上のことから判断します。は良好と判断します。計数汚染度は良好と判断します。計数汚染度はNAS級と当社推奨の管理限界値のNAS級以内にあり、良好と判断します。重量汚染度は良好と判断します。重量汚染度は.mg/mlと当社推奨の管理限界値のmg/ml以内にあり、良好と判断します。機器の潤滑状態機器の潤滑状態は正常と判断します。SOAPの結果は良好です。SOAPの結果、油の添加剤成分であるリンが検出されています。尚、摩耗により発生した鉄や軸受メタルの主成分である錫が検出されていないことから、良好と判断します。D－SOAPの結果は良好です。D－SOAPの結果、摩耗により発生した鉄や軸受メタルの主成分である錫が検出されていないことから、良好と判断します。フェログラフィーの結果は良好です。異常摩耗の早期発見パラメータであるフェログラフィーのIs値がのマイナス乗と良好の範囲にあることから、潤滑状態は正常と判断します。
報告№109-09136 | 分析№109-001160 | 113-001703 | 対象設備は継続使用可能な状態にあると判断します。但し、将来的な摩耗進行の有無を確認するためにも傾向監視を継続することが有効です。また潤滑油は、粘度、粘度、酸価およびSOAP-Tの結果で新油と一致しないデータが確認されたため、油名が違っている可能性があります。定期的な分析今後懸念される切削摩耗、凝着摩耗、疲労摩耗の進行を監視するため、定期的に分析を実施することを推奨します。異種油の混入および油名の確認分析データから新油と一致しないデータが確認されたことから、油名が違っている可能性があります。油は設備の条件にあった適正な性能のものを使用することが重要であるため、異種油の混入の有無、油名を再確認することを推奨します。はフェログラフィーおよびSOAP-Tの結果から総合的に判断した結果、継続使用は可能ですが、機器の機能を保持するためにも傾向管理が有用と考えます。フェログラフィー【定量分析：Is値】Is値は異常摩耗の早期発見パラメータのつで、摩耗程度を定量化するために用います。Is値はの乗と低い値でした。フェログラフィー【定性分析：摩耗粒子および摩耗形態観察】分析結果から比較的多く観察された粒子は、以下の通りでした。正常な摩耗粒子・潤滑状態が正常なマイルド摩耗により発生。切削粒子・異物や金属表面の微小突起による切削摩耗により発生。シビア粒子・潤滑状態がやや厳しい凝着摩耗により発生。金属潤滑部が局部的に油膜切れを起していると考えられます。疲労摩耗粒子・繰返し応力を受けて発生。観察された摩耗粒子の中でも切削粒子、シビア粒子は、将来的な異常摩耗の進行に繋がる可能性を示唆しているため、傾向監視が必要と思われます。詳細は、別紙傾向監視が必要な摩耗粒子をご覧ください。Iカップリング発光分光分析【SOAP-T】検出された金属元素から発生箇所を推定すると、以下の通りでした。鉄、鉛、銅、アンチモン、錫、亜鉛・ギヤ、軸受等リン、モリブデン・添加剤亜鉛、カルシウム、バリウム、アルミニウム、ナトリウム・外部混入異物SOAP-Tで本試料油ボンノックMの添加剤成分でない、亜鉛がppm、カルシウムがppm、バリウムがppmと比較的高い値で検出されたことから、異種油の混入、添加剤の投与、油名の誤りが考えられます。粘度粘度は.mm/sと新油値.mm/sに比較して、粘度変化率が+％となっており、当社推奨の管理限界値である±％を超えていました。粘度グレードが異なっているか、油名の誤りが考えられます。適正な粘度範囲で使用していない場合、粘性抵抗が増大することにより、油温が上昇して、油劣化の進行に繋がることが懸念されます。水分はppmと当社推奨の管理限界値以下であり、良好でした。酸価は.mgKOH/gと新油値.mgKOH/gに比較して、差が大きいことから油名が異なっている可能性が考えられます。
報告№109-09136 報告№112-00561 | 分析№109-001160 分析№112-002320 | 112-002320_date130318 | 分析の結果、潤滑油の劣化はないことから、継続使用可能な状態にあると判断します。但し、油中の汚染度が高いことから、以下の対策を推奨します。軸受分析の結果、軸受は継続使用可能な状態にあると判断します。但し、将来的な摩耗進行の有無を確認するためにも傾向監視を継続することが有効です。更油および油槽内の清掃油中の汚染度が高いことから、摩耗粒子や異物等が軸受摺動面に噛み込むことによる摩耗の進行が懸念されるため、設備油量が少ないことから更油を推奨します。更油をする際には、油槽内を清掃し、更油する新油もNAS級程度の清浄な潤滑油を更油することを併せて推奨します。定期的な分析今後懸念される凝着摩耗の進行を監視するため、定期的に分析を実施することを推奨します。診断結果は良好と判断します。粘度前回に比較して今回の粘度は、mm/sから変化はなく、新油値mm/sに比較して、粘度変化率は+.％で、当社推奨の管理限界値である±％以内であり、良好と判断します。水分前回に比較して今回の水分は、ppmからppmに増加していました。当社推奨の管理限界値の以下であり、良好と判断します。酸価前回に比較して今回の酸価は、.mgKOH/gから.mgKOH/gに低下していました。新油値.mgKOH/g以下であり、良好と判断します。IRIRチャートの結果、新油と使用油のスペクトルパターンはほぼ一致し、また、油劣化の兆候を示すカルボン酸の吸収が確認されていないことから、良好と判断します。計数汚染度、重量汚染度は共に当社推奨の管理限界値を超えていました。計数汚染度前回に比較して今回の計数汚染度は、NAS級からNAS級以上に増加していました。当社推奨の管理限界値NAS級を超えていました。重量汚染度前回に比較して今回の重量汚染度は、mg/mlからmg/mlに増加していました。当社推奨の管理限界値mg/mlを超えていました。光学顕微鏡写真重量汚染度で濾過したフィルタ表面上の夾雑物を光学顕微鏡で観察した結果、～μmサイズの金属片、鉄錆、砂等が観察されました。はフェログラフィーおよびSOAP-Tの結果から総合的に判断した結果、継続使用は可能ですが、機器の機能を保持するためにも傾向管理が有用と考えます。フェログラフィー【異常摩耗指数：Is値】Is値は異常摩耗の早期発見パラメータのつで、摩耗粒子を定量化するために用います。前回に比較して今回のIs値はの乗から乗に上昇し、高い値でした。フェログラフィー【定性分析：摩耗粒子および摩耗形態観察】分析結果から比較的多く観察された粒子は、以下の通りでした。正常な摩耗粒子・潤滑状態が正常なマイルド摩耗により発生。シビア粒子・潤滑状態がやや厳しい凝着摩耗により発生。金属潤滑部が局部的に油膜切れを起していると考えられます。黒錆・潤滑状態がやや厳しい凝着摩耗により発生。金属接触が厳しく、且つ、高い摩擦熱が発生していると考えられます。観察された摩耗粒子の中でもシビア粒子、黒錆は、注意が必要です。シビア粒子、黒錆は、凝着摩耗に分類されます。これらの摩耗粒子は、摺動面で凝着、破断を繰り返し、この過程で生じる移着粒子が成長して摩耗粒子となります。そのため、摺動面では局部的に油膜切れが発生していることを示しています。この状態が継続した場合、摩耗粒子のサイズは徐々に大型化していき、軸受の損傷に至る場合がありますので、傾向監視が必要です。Iカップリング発光分光分析【SOAP-T】検出された金属元素から発生箇所を推定すると、以下の通りでした。鉄、銅、クロム、錫・軸受等リン、亜鉛・添加剤カルシウム・外部混入異物
報告№106-0334 報告№106-0334 | 分析№106-01764 分析№106-01764 | 106-01764 | 分析の結果、ギヤ歯面の摩耗により増加したバックラッシの増加量は、十分に小さく継続使用可能な状態あると判断します。それは、SOAP／D－SOAPの鉄濃度から、ギヤ歯面の摩耗量を推定し、さらにはバックラッシの増加分を求め、減速機の摩耗状態を確認することで判断しました。減速機の構造から、最も負荷が大きく、摩耗が進行しやすい箇所をスパイラルベベルギヤとスパイラルベベルピニオンと推定し、この部分のバックラッシを求めました。分析結果から得られた鉄濃度を使用して求めたバックラッシは、減速機に摩耗が集中していたと仮定した場合、初期値からμm増加したものと推定されました。バックラッシ増加分の上限値は、メーカにより差異はあるものの、当社の推奨するバックラッシは一般に推奨されるμmを管理目安にしており、今回のデータはこの値に比較して十分に小さいことから、本歯車は継続使用可能な状態にあると判断します。これらのことは、SOAP／D－SOAPの結果、ギヤ歯面および軸受の摩耗により発生する鉄が検出されたこと異常摩耗の早期発見パラメータであるIs値がと良好の範囲にあるものの、摩耗粒子形態観察の結果、金属接触が厳しい場合に発生するシビア粒子がやや多く観察されたこと以上のことから判断しました。この油は継続使用可能と判断します。粘度は良好と判断します。粘度は.mm/sと管理限界値以内にあり、良好と判断します。水分は良好と判断します。水分はppmと管理限界値の以下にあり、良好と判断します。全酸価は良好と判断します。全酸価は.mgKOH/gと新油データの.mgKOH/g以内にあり、良好と判断します。IRは良好と判断します。IRの結果、油劣化の兆候を示すカルボン酸の吸収が確認されていないことから、継続使用可能な状態にあると考えられます。計数汚染度は当社推奨の管理限界値に到達していました。計数汚染度は当社推奨の管理限界値に到達していました。計数汚染度はNAS級と当社推奨の管理限界値のNAS級に到達していました。重量汚染度はmg/mlでした。重量汚染度はmg/mlでした。機器の潤滑状態フェログラフィーの結果、金属接触が厳しい場合に発生するシビア粒子がやや多く観察されました。SOAPの結果、鉄が検出されました。SOAPの結果、摩耗により発生する鉄が検出されました。又、油の添加剤成分であるリンが検出されました。D－SOAPの結果、鉄が検出されました。D－SOAPの結果、摩耗により発生する鉄が検出されました。フェログラフィーの結果、金属接触が厳しい場合に発生するシビア粒子がやや多く観察されました。フェログラフィーの結果、異常摩耗の早期発見パラメータであるIs値がと良好の範囲にあるものの、摩耗粒子形態観察の結果、金属接触が厳しい場合に発生するシビア粒子がやや多く観察されました。
報告№107-0366 報告№113-00561 | 分析№107-01900 分析№113-002379 | 113-002379 | 濾過前の試料油を分析した結果、重量汚染度がmg/mlと処置領域にありました。フィルタ表面の異物観察で表面には金属片、鉄錆、砂等の他に黒錆が観察されました。圧油中に黒錆が発生する原因は、一般に以下のつが挙げられます。摩耗粒子の増加油の劣化砂や鉄錆などの汚染粒子の混入油の添加剤成分の析出断熱圧縮によるカーボンの析出上記の推定される原因を潤滑油の分析結果から確認しました。その結果、黒化した原因は、摩耗粒子の増加、断熱圧縮によるカーボンの析出のつの可能性が考えられます。重量汚染度がmg/mlであるのに対して、D-SOAPで検出された金属成分はで、汚染粒子全体の約％と少ないことから、重量汚染度として計測された中には、金属成分以外の成分を含んでいると思われます。フィルタ写真で数μm以下の黒錆が観察されており、金属成分以外の黒色に観察されるものは、鉄系粒子の他に油のスラッジやカーボン粒子などを含んでいると推定されます。油のスラッジはバルブ類の動作障害の原因となり、カーボン微粒子は鉄系材料に比較して硬く、濃度が高くなるとサーボシンリンダー摺動面などに噛み込み、摩耗増大の原因になります。これらの障害発生に対する弊害を勘案の上、濾過を推奨します。尚、フィルタ写真に示すように、粒子サイズがサブミクロンオーダーを含みますので、このサイズを精密に濾過する場合、濾過機の濾過圧力をkgf/cm以下で実施する必要があります。
報告№109-09136 報告№110-00636 | 分析№109-001160 分析№110-002873 | 110-002873 | Iカップリング発光分光分析供試のタービン油を分析した結果、SOAP／D－SOAPで鉄、亜鉛、カルシウム、アルミニウム、ケイ素、ナトリウムが検出されました。これらの検出された金属元素から発生箇所を推定すると鉄・軸受等亜鉛、カルシウム、アルミニウム、ケイ素、ナトリウム・外部混入異物であると思われます。このうち、機械部品が摩耗したと思われる元素はのグループです。ケイ素の検出SOAPでケイ素がppm検出されました。一般に、潤滑油中からケイ素が検出された場合、シリコン油或いは、シリコン系の添加剤が検出されるフェログラフィーおよびフィルタ表面の異物観察で砂が多く観察されて検出されるシリコングリースをシール部に塗布している場合、このシリコングリースが潤滑油に混入して検出されるなどが挙げられますが、今回の検出が比較的高濃度であることからの可能性が考えられます。については、分析結果では確認することが出来ませんので、これに関する情報があれば提供をお願いします。フェログラフィー異常摩耗の早期発見パラメータとして摩耗粒子を定量化して評価するフェログラフィーのIs値は、潤滑状態が正常なの乗でした。摩耗粒子の形態で比較的多く観察された粒子は、潤滑状態が正常な場合に発生する摩耗粒子、外部から混入したと思われる鉄錆、樹脂等でした。このような摩耗粒子が観察された場合には、潤滑部では正常なマイルド摩耗が発生していることが分かります。計数汚染度は当社推奨の管理限界値を超えていました。フィルタ表面の異物観察で鉄錆、砂、樹脂等が観察されたことから、汚染度が高い要因は、摩耗と外部混入異物の影響と思われます。粘度、全酸価、IR、RBOTの各データは良好でした。油の余寿命は、使用油の使用期間または使用時間が不明であったためご依頼の油の余寿命に関する検討は行えませんでした。但し、分析の結果で新油値がminであったことから、使用期間を仮にヶ月間と仮定すれば余寿命は十二分にあると言えます。可能であれば、使用期間、あるいは使用時間の情報をご提供下さい。潤滑油および軸受は継続使用可能な状態にあると判断します。今後も摩耗の進行を監視するため、定期的に分析を実施し、摩耗の進行状況を確認することを推奨します。油槽内の清掃使用油の汚染度がやや高く、油槽内は汚染されていると思われます。更油をする際には、油槽内を清掃し、更油する新油もNAS級程度の清浄な潤滑油を更油することを推奨します。シリコン系のグリースや添加剤の確認シリコン系の添加剤やグリースを使用している箇所があるかについてご確認下さい。
報告№109-09250 報告№109-09250 | 分析№109-001826 分析№109-001826 | 109-001826 | 結論外部混入の異物が比較的多く確認されていますが、全ての分析項目の値が当社推奨の管理基準を満たしており、新油分析値との比較結果も問題となる値はなかったことから、油は継続使用可能な状態であり、運転中における潤滑状態も正常であったものと判断します。特性低下特性低下に係るパラメータの分析結果は良好と判断します。粘度粘度はmm/sと新油値mm/sに対する粘度変化率は-.％で、当社推奨の管理限界値である±％以内にあり、良好と判断します。全酸価添加タービン油については、当社では管理限界値を設定しておらず、新油分析値との比較及び他の分析項目の結果より全酸価の状態判断を行います。その結果、全酸価は.mgKOH/gと新油値.mgKOH/gに比較して若干高くなっているが、IRチャートに示すように劣化の兆候として現れるカルボン酸などの有機物・有機化合物の発生が確認されていないことから、異常のない値と判断します。酸化安定度酸化安定度minであり、当社推奨の管理限界値のmin以上であることから、良好と判断します。有機物・有機化合物有機物・有機化合物は、IRチャートによる新油分析値との比較の結果、cm-付近に劣化の兆候を示すカルボン酸の吸収が確認されていないことから、良好と判断します。色相はLであり、新油値のLに比較して大きな変化はないことから、良好と判断します。汚染に係るパラメータの分析結果は、良好と判断します。水分はであり、当社推奨の管理限界値の以下であることから、良好と判断します。汚染粒子数はNAS級であり、当社推奨の管理限界値のNAS級以内であることから、良好と判断します。汚染度物重量は.mg/mlであり、当社推奨の管理限界値のmg/ml以内であり、良好と判断します。摩耗フェログラフィーによる摩耗粒子の観察の結果、外部から混入したと思われる鉄錆等が観察されました。異常摩耗の早期発見パラメータであるフェログラフィーのIs値がの乗とやや高いものの、摩耗粒子の形態観察の結果で観察された粒子は外部から混入したと思われる鉄錆等でした金属濃度SOAP法により金属濃度を測定した結果、外部から混入したと思われるリン、亜鉛、バリウムが共にppmと僅かに検出されましたが、良好と判断します。金属濃度酸溶解法により金属濃度を測定した結果、潤滑箇所で発生する金属接触によって検出される鉄が、外部から混入したと思われる亜鉛が、カルシウム、ナトリウムが共にと僅かに検出されましたが、良好と判断します。
報告№109-09568 報告№109-09568 | 分析№109-003515 分析№109-003515 | 109-003515 | を示す水分、全酸価の各データは良好でした。前回同様に粘度は.mm/sと新油値mm/sに比較して、粘度変化率は-％で、当社推奨の管理限界値である±％を超えていました。今後、粘度の低下により油膜切れが発生し、金属接触が発生することが懸念されます。泡立ち試験の結果は、-と新油値が-であるのに比較して高い値となっていたことから消泡性能が低下していることが分かりました。潤滑状態の異常の早期発見パラメータである潤滑状態指数は、のマイナス乗と濾過設備のない機器であれば正常な潤滑状態にあると判断できます。・消泡性能の低下消泡性の性能が低下していることが確認されたことから、今後の使用状況によっては油の酸化劣化が進行したり、ギヤ歯面およびベアリング軌道面で油膜切れが発生したりする場合があるため、消泡剤の添加による消泡性能の改善など何らかの対応が必要になると思われます。・潤滑状態濾過設備のない機器であれば正常な潤滑状態にあると判断できますが、当該機の潤滑系にはフィルタが設置されているため、別紙インライン・オフラインフィルタの影響に示すとおり、潤滑状態が異常となり大型の摩耗粒子が発生したとしても、粒子の大部分が捕捉されてしまい正常な潤滑状態にあると誤認してしまう可能性があります。このようなフィルタの影響を考慮に入れたLCインデックスは、摩耗がやや厳しい状態に分類されるの乗領域となりました。フィルタの影響を考慮した潤滑状態指数は、前回のの乗から変化はなく、運転状態が前回と大きな差がなければ、摩耗は安定している状態にあると思われます。結論粘度および消泡性能の低下が確認されたものの、ギヤおよび転がり軸受は、継続続使用可能な状態にあると思われます。尚、今後は障害予防を目的に以下の対策を推奨します。粘度の低下が確認されたことから、更油を推奨します。現在のところ摩耗は安定した状態にあると思われますが、運転条件によっては摩耗の進行が速まる場合も想定されるため、今後は潤滑油の分析に加えてフィルタ付着物の分析を実施し、異常な摩耗状態発生の有無を精密に確認することを推奨します。消泡性能の改善は、添加する消泡剤の効果をテストにより確認する必要がありますので、必要な場合は当社営業担当者までお知らせ下さい。粘度は当社推奨の管理限界値を超えていました。泡立ち試験の結果、消泡性能が低下していることが確認されました。粘度粘度は.mm/sと新油値mm/sに比較して、粘度変化率は-％で、当社推奨の管理限界値である±％を超えていました。粘度粘度は.mm/sでした。粘度指数粘度指数はでした。泡立ち試験泡立ち試験は-と新油に比較して高い値でした。水分はppmと当社推奨の管理限界値の以下であり、良好と判断します。全酸価全酸価はmgKOH/gと新油値mgKOH/gに比較して高いものの、IRの結果で油劣化の兆候を示すカルボン酸の吸収が確認されていないことから、良好と判断します。機器の潤滑状態精密な濾過設備がない機器であれば、潤滑状態指数は正常の範囲にあると判断します。潤滑状態指数異常摩耗の早期発見パラメータである潤滑状態指数がのマイナス乗と精密な濾過設備がない機器であれば、潤滑状態指数は正常の範囲にあると判断します。
報告№109-09094 報告№110-00627 | 分析№109-000916 分析№110-002834 | 110-002834 | ちょう度値はと新グリース値に比較して低下し、当社推奨の管理下限値であるに到達していることから、硬化していることが分かりました。硬化したグリースを使用した場合、油分の流動性がなくなり、軸受等で良好な油膜が保持されにくくなる可能性があります。グリースが硬化していたため、グリースを交換されることを推奨します。≪状態監視とパラメータ≫分析の目的および各分析のパラメータは以下の通りです。特性低下目的：グリースの分析結果から、グリースの物理的性状や劣化傾向などを確認する。全酸価JISK赤外線吸収スペクトルJISKちょう度JISK滴点JISK摩耗目的：グリース中の摩耗粒子を分析する事により、回転・摺動部の潤滑状態、摩耗劣化の程度、余寿命などを解析する。摩耗診断電子顕微鏡観察JISKX線マイクロアナリシス油中金属濃度）JISK≪分析結果≫特性低下全酸価：良好全酸価.mgKOH/gは新油値の.mgKOH/g以内にあることから、問題は無いと判断します。赤外線吸収スペクトル：良好ちょう度：要処置ちょう度値と当社推奨の管理下限値であるに到達していました。滴点：良好滴点はと新油値のに比較し変化はないことから、問題は無いと判断します。摩耗摩耗診断電子顕微鏡観察・X線マイクロアナリシス：今回は実施していません。油中金属濃度：今回は実施していません。
報告№109-09249 報告№112-00274 | 分析№109-001747 分析№112-001105 | 112-001105 | 潤滑油および軸受は継続使用可能な状態にあると判断します。但し、今後も摩耗の進行を傾向監視するため、以下の対策を推奨します。定期的な分析凝着摩耗の進行を監視するため、定期的に分析を実施し、分析データによる摩耗の進行状況を確認することを推奨します。軸受メタルの情報提供本設備がすべり軸受である場合、今後軸受メタルの摩耗が進行すると、摩耗程度を評価する必要がありますので、次回分析時には、メタルサイズ、回転数、直近のメタル交換からの運転時間をお知らせください。はフェログラフィーおよびSOAP／D-SOAPの結果から総合的に判断した結果、やや厳しい状態にあると考えられます。フェログラフィー【定量分析：Is値】Is値は異常摩耗の早期発見パラメータのつで、摩耗粒子を定量化するために用います。今回のIs値はの乗とやや高い値でした。フェログラフィー【定性分析：摩耗粒子および摩耗形態観察】分析結果から比較的多く観察された粒子は、以下の通りでした。正常な摩耗粒子・潤滑状態が正常なマイルド摩耗により発生。シビア粒子・潤滑状態がやや厳しい凝着摩耗により発生。金属潤滑部が局部的に油膜切れを起していると考えられます。黒錆・潤滑状態がやや厳しい凝着摩耗により発生。金属接触が厳しく、且つ、高い摩擦熱が発生していると考えられます。Iカップリング発光分光分析【SOAP／D-SOAP】検出された金属元素から発生箇所を推定すると、以下の通りでした。鉄、銅、アンチモン、錫・軸受等カルシウム、バリウム、ケイ素、ナトリウム・外部混入異物水分、汚染度物重量は良好でした。汚染粒子数はNAS級とやや高い値でした。フィルタ表面の異物観察で金属片、鉄錆、砂等が観察されたことから、汚染度が高い要因は、摩耗と外部混入異物の影響と思われます。．粘度、酸価、酸化安定度、有機物・有機化合物の各データは良好でした。分析結果特性低下特性低下に係るパラメータの分析結果は良好と判断します。粘度粘度はmm/sと新油値mm/sに対する粘度変化率は-％で、当社推奨の管理限界値である±％以内にあり、良好と判断します。酸価添加油の酸価は、油メーカによって初期値が違うため統一した管理基準を設定するのが困難であることから、当社では管理限界値を設定しておらず、新油分析値との比較及び他の分析項目の結果より酸価の状態判断を行います。その結果、酸価は.mgKOH/gと新油値.mgKOH/g以下にあることから、良好と判断します。酸化安定度酸化安定度はminであり、当社推奨の管理限界値のmin以上であることから良好と判断します。有機物・有機化合物有機物・有機化合物は、IRチャートによる新油分析値との比較の結果、cm-付近に劣化の兆候を示すカルボン酸の吸収が確認されていないことから、良好と判断します。色相はLでした。汚染に係るパラメータの分析結果は、汚染粒子数はやや高い値でした。水分は.ppmであり、当社推奨の管理限界値の以下であることから良好と判断します。汚染粒子数はNAS級であり、当社推奨の管理限界値のNAS級以下であるものの、やや高い値でした。汚染度物重量は.mg/mlであり、当社推奨の管理限界値のmg/ml以下であることから良好と判断します。摩耗フェログラフィーによる摩耗粒子の観察の結果、潤滑状態が正常な場合に発生する摩耗粒子、金属潤滑部が局部的に油膜切れを起して発生するシビア粒子、金属接触が厳しく、且つ、摩擦熱が高い場合に発生する黒錆が比較的多く観察されました。異常摩耗の早期発見パラメータであるフェログラフィーのIs値がの乗とやや高く、摩耗粒子の形態観察の結果、潤滑状態が正常な場合に発生する摩耗粒子、金属潤滑部が局部的に油膜切れを起して発生するシビア粒子、金属接触が厳しく、且つ、摩擦熱が高い場合に発生する黒錆が比較的多く観察されました。金属濃度SOAP法により金属濃度を測定した結果、潤滑箇所で発生する金属接触よって検出される錫がppm、外部から混入したと思われるバリウムがppm、ケイ素がppm検出されました。金属濃度酸溶解法により金属濃度を測定した結果、潤滑箇所で発生する金属接触によって検出される鉄が、銅が、アンチモンが、錫がppm、外部から混入したと思われるカルシウムが、バリウムが、ナトリウムが検出されました。
報告№109-09094 報告№112-00124 | 分析№109-000870 分析№112-000446 | 112-000446 | 潤滑油および軸受は継続使用可能な状態にあると判断します。はフェログラフィーおよびSOAP-Tの結果から総合的に判断した結果、正常な状態にあると考えられます。フェログラフィー【定量分析：Is値】Is値は異常摩耗の早期発見パラメータのつで、摩耗粒子を定量化するために用います。今回のIs値はのマイナス乗と低い値でした。フェログラフィー【定性分析：摩耗粒子および摩耗形態観察】分析結果から比較的多く観察された粒子は、以下の通りでした。正常な摩耗粒子・潤滑状態が正常なマイルド摩耗により発生。Iカップリング発光分光分析【SOAP-T】検出された金属元素から発生箇所を推定すると、以下の通りでした。カルシウム、ナトリウム・外部混入異物．水分、計数汚染度、重量汚染度は共に良好でした。．粘度、酸価、IR、RBOTの各データは良好でした。尚、RBOTがminと新油値のminに比較してmin減少していました。このまま継続使用した場合、この減少傾向から限界値に到達するのは、別紙図RBOTの減少傾向に示すように年月と推定されました。残りの継続使用期間は、約年ヶ月であると予測されます。≪状態監視とパラメータ≫分析の目的および各分析のパラメータは以下の通りです。特性低下目的：油の分析結果から、や劣化傾向ならびに添加剤の消耗程度、残存寿命などを確認する。粘度JISK酸価JISK赤外線吸収スペクトルJISK酸化安定度試験JISK汚染目的：油の分析結果から、砂塵あるいは水・異種油などによるや、異物混入の有無を確認する。水分JISK計数汚染度JISB重量汚染度JISB光学顕微鏡観察摩耗目的：油中の摩耗粒子を分析する事により、回転・摺動部の潤滑状態、摩耗劣化の程度、余寿命などを解析する。摩耗診断電子顕微鏡観察JISKX線マイクロアナリシス油中金属濃度JISK≪分析結果≫特性低下粘度：良好粘度値mm/sの新油値mm/sに対する変化率は+.％であり、当社推奨の管理限界値±％以内に留まっています。酸価：良好酸価.mgKOH/gは新油値の.mgKOH/gに比較して変化はないことから、問題は無いと判断します。赤外線吸収スペクトル：良好酸化安定度試験：良好酸化安定度試験の結果、数値minは当社推奨の管理限界値min以上に留まっており、現時点での使用は可能と判断します。汚染水分：良好水分値は当社推奨の管理限界値以内に留まっています。計数汚染度：良好計数汚染度はNAS級と当社推奨の管理限界値NAS級以内にあります。重量汚染度：良好重量汚染度は.mg/mlと当社推奨の管理限界値mg/ml以内にあります。光学顕微鏡観察：良好光学顕微鏡写真は捕捉された汚染物の量は少なく、スラッジは確認されませんでした。摩耗摩耗診断：良好摩耗診断の結果、異常摩耗の早期発見パラメータであるIs値がのマイナス乗と良好の範囲にあることから、潤滑状態は正常と判断します。電子顕微鏡観察・X線マイクロアナリシス：今回は実施していません。油中金属濃度：良好油中金属濃度の結果、外部から混入したと思われるカルシウム、ナトリウムが検出されたものの、良好と判断します。
報告№109-09136 報告№111-00608 | 分析№109-001160 分析№111-002871 | 111-002871 | 潤滑油および軸受は継続使用可能な状態にあると判断します。但し、今後も摩耗の進行を傾向監視するため、以下の対策を推奨します。定期的な分析計数汚染度がやや高い値でした。粒子分布を見るとμm以上の粒子が多く、サンプル瓶の底部には肉眼で確認できるサイズの異物が観察されたことから、汚染度が増加した要因は、採油時に異物が混入したものと思われます。計数汚染度以外のデータに大きな変化はなく、摩耗は安定していると思われるものの、今後も摩耗の進行を監視するため、定期的に分析を実施し、摩耗の進行状況を確認することを推奨します。軸受メタルの情報提供今後軸受メタルの摩耗が進行した場合、摩耗程度を評価する必要がありますので、次回分析時には、メタルサイズ、回転数、直近のメタル交換からの運転時間をお知らせください。前回に比較してSOAP／D－SOAPの結果で、鉄および錫濃度に大きな変化はなく、異常摩耗の早期発見パラメータであるフェログラフィーのIs値がのマイナス乗と良好でした。前回に比較して計数汚染度はNAS級からNAS級にランク増加し、やや高い値でした。フィルタ表面の異物観察で鉄錆、砂等が観察されたことから、汚染度が高い要因は、摩耗と外部混入異物の影響と思われます。前回同様に粘度、水分、全酸価、IR、RBOTの各データは良好でした。分析結果は良好と判断します。粘度粘度はmm/sと新油値mm/sに比較して、粘度変化率は+.％で、当社推奨の管理限界値である±％以内にあり、良好と判断します。水分は.ppmと当社推奨の管理限界値の以下であり、良好と判断します。全酸価全酸価は.mgKOH/gと新油値.mgKOH/g以下にあり、良好と判断します。IRIRの結果、油劣化の兆候を示すカルボン酸の吸収が確認されていないことから、良好と判断します。RBOTRBOTはminと当社推奨の管理限界値のmin以上であり、良好と判断します。計数汚染度はやや高い値でした。計数汚染度計数汚染度はNAS級と当社推奨の管理限界値のNAS級以内にあるものの、やや高い値でした。重量汚染度は.mg/mlと当社推奨の管理限界値のmg/ml以内であり、良好と判断します。機器の潤滑状態SOAP／D－SOAPで軸受の摩耗を示す錫が検出されました。SOAPSOAPの結果、軸受の摩耗を示す錫がppm、油の添加剤成分であるバリウムがppm検出されました。D－SOAPD－SOAPの結果、銅、軸受の摩耗を示す錫が、油の添加剤成分であるバリウムが、外部から混入したと思われるカルシウムが検出されました。フェログラフィー異常摩耗の早期発見パラメータであるフェログラフィーのIs値がのマイナス乗と良好の範囲にあり、潤滑状態は正常と判断します。
報告№109-09094 報告№112-00124 | 分析№109-000870 分析№112-000462 | 112-000462_date121122 | 潤滑油および軸受は継続使用可能な状態にあると判断します。但し、今後も摩耗の進行を傾向監視するため、以下の対策を推奨します。定期的な分析切削摩耗および凝着摩耗の進行を監視するため、定期的に分析を実施し、分析データによる摩耗の進行状況を確認することを推奨します。はフェログラフィーおよびSOAP-Tの結果から総合的に判断した結果、やや厳しい状態にあると考えられます。フェログラフィー【定量分析：Is値】Is値は異常摩耗の早期発見パラメータのつで、摩耗粒子を定量化するために用います。今回のIs値はの乗とやや高い値でした。フェログラフィー【定性分析：摩耗粒子および摩耗形態観察】分析結果から比較的多く観察された粒子は、以下の通りでした。正常な摩耗粒子・潤滑状態が正常なマイルド摩耗により発生。切削粒子・異物や金属表面の微小突起による切削摩耗により発生。シビア粒子・潤滑状態がやや厳しい凝着摩耗により発生。金属潤滑部が局部的に油膜切れを起していると考えられます。観察された摩耗粒子の中でも切削粒子は、注意が必要です。摩耗形態の中でも切削摩耗は摩耗進行速度が速く、転がり軸受でこの摩耗形態が発生した場合には寿命が分の程度に低下することも知られており、切削摩耗により生じた軌道面の損傷が起点となって転がり軸受の寿命となるフレーキングに進展することから傾向監視による経過監視が必要です。Iカップリング発光分光分析【SOAP-T】検出された金属元素から発生箇所を推定すると、以下の通りでした。鉄、亜鉛・軸受等カルシウム、ナトリウム・外部混入異物水分、計数汚染度、重量汚染度は共に良好でした。．粘度、酸価、IR、RBOTの各データは良好でした。尚、RBOTがminと管理基本値の.minに比較してmin減少していました。このまま継続使用した場合、この減少傾向から限界値に到達するのは、別紙図RBOTの減少傾向に示すように年月と推定されました。残りの継続使用期間は、約年ヶ月であると予測されます。≪状態監視とパラメータ≫分析の目的および各分析のパラメータは以下の通りです。特性低下目的：油の分析結果から、や劣化傾向ならびに添加剤の消耗程度、残存寿命などを確認する。粘度JISK酸価JISK赤外線吸収スペクトルJISK酸化安定度試験JISK汚染目的：油の分析結果から、砂塵あるいは水・異種油などによるや、異物混入の有無を確認する。水分JISK計数汚染度JISB重量汚染度JISB光学顕微鏡観察摩耗目的：油中の摩耗粒子を分析する事により、回転・摺動部の潤滑状態、摩耗劣化の程度、余寿命などを解析する。摩耗診断電子顕微鏡観察JISKX線マイクロアナリシス油中金属濃度JISK≪分析結果≫特性低下粘度：良好粘度値mm/sの管理基本値mm/sに対する変化率は+％であり、○○管理限界値±％以内に留まっています。酸価：良好酸価.mgKOH/gは管理基本値の.mgKOH/g以内にあることから、問題は無いと判断します。赤外線吸収スペクトル：良好酸化安定度試験：良好酸化安定度試験の結果、数値minは○○管理限界値min以上に留まっており、現時点での使用は可能と判断します。汚染水分：良好水分値.ppmは○○管理限界値以内に留まっています。計数汚染度：良好計数汚染度はNAS級と当社推奨の管理限界値NAS級以内にあります。重量汚染度：良好重量汚染度は.mg/mlと当社推奨の管理限界値mg/ml以内にあります。光学顕微鏡観察：良好光学顕微鏡写真は捕捉された汚染物の量は少なく、スラッジは確認されませんでした。摩耗摩耗診断：注意摩耗診断の結果、異常摩耗の早期発見パラメータであるIs値がの乗とやや高く、異物の噛み込みや金属表面の微小突起により発生する切削粒子、金属潤滑部が局部的に油膜切れを起して発生するシビア粒子が比較的多く観察されました。電子顕微鏡観察・X線マイクロアナリシス：今回は実施していません。油中金属濃度：良好油中金属濃度の結果、摩耗により発生する鉄、亜鉛、外部から混入したと思われるカルシウム、ナトリウムが検出されたものの、良好と判断します。
|  | 112-001764 | 対象設備は継続使用可能な状態にあり、保守サイクルおよび手法は問題ないと判断します。但し、潤滑油は粘度が上昇し、今後も摩耗の進行を傾向監視するため、以下の対策を推奨します。更油粘度は、一端上昇し始めると劇的に上昇することがあります。また、粘度上昇により粘性抵抗が増大して油温も上昇し、油が劣化しやすくなるため、劣化した場合、油中の酸成分により金属表面が腐食することがあるため、更油を推奨します。油槽内の清掃潤滑油が汚染されていることから、油槽内は汚染されていると思われます。可能であれば、油槽内を低粘度油などで一旦清掃してから、その後、新油を充填することを推奨します。異種油の混入および油名の確認分析データから新油と一致しないデータが確認されたことから、異種油の混入または油名が違っている可能性があります。油は設備の条件にあった適正な性能のものを使用することが重要であるため、異種油の混入の有無、油名を再確認することを推奨します。定期的な分析定期的に分析を実施することにより、データの変化から異常の兆候を早期に発見することが可能となります。今回は、分解点検前の分析であるため、分解点検後に初期試験を実施し、その後は定期的に分析を実施して、傾向管理することを推奨します。はフェログラフィーおよびSOAP-Tの結果から総合的に判断した結果、やや厳しい状態にあると考えられます。フェログラフィー【定量分析：Is値】Is値は異常摩耗の早期発見パラメータのつで、摩耗粒子を定量化するために用います。今回のIs値はの乗とやや高い値でした。フェログラフィー【定性分析：摩耗粒子および摩耗形態観察】分析結果から比較的多く観察された粒子は、以下の通りでした。正常な摩耗粒子・潤滑状態が正常なマイルド摩耗により発生。シビア粒子・潤滑状態がやや厳しい凝着摩耗により発生。金属潤滑部が局部的に油膜切れを起していると考えられます。Iカップリング発光分光分析【SOAP-T】検出された金属元素から発生箇所を推定すると、以下の通りでした。鉄・エンジン部品ニッケル、リン、亜鉛、カルシウム、ナトリウム・添加剤ナトリウム・外部混入異物計数汚染度、重量汚染度は共に当社推奨の管理限界値を超えていました。計数汚染度計数汚染度は、NAS級以上と当社推奨の管理限界値のNAS級を超えていました。重量汚染度は、mg/mlと当社推奨の管理限界値のmg/mlを超えていました。光学顕微鏡写真重量汚染度で濾過したフィルタ表面上の夾雑物を光学顕微鏡で観察した結果、鉄錆、砂等が観察されました。粒度分布粒度分布は、.～.μmの範囲にあり、.μmにピークが確認されました。μm以下の粒子が多いことから、燃焼して発生したすす等であることが分かります。水分は、ppmと当社推奨の管理限界値の以下にあり、良好でした。粘度は当社推奨の管理限界値を超えており、IRの結果で新油と使用油のスペクトルが一致していませんでした。粘度粘度は、mm/sと新油値.mm/sに比較して、粘度変化率は+％で、当社推奨の管理限界値である±％を超えていました。粘度の上昇要因は、別紙エンジンオイルの粘度上昇メカニズムをご覧ください。酸価は、mgKOH/gと新油値mgKOH/gに比較して高いものの、IRの結果、油劣化の兆候を示すカルボン酸の吸収が確認されていないことから、良好と判断します。塩基価は、.mgKOH/gと当社推奨の管理限界値であるmgKOH/g以上であり、良好と判断します。IRIRチャートの結果、新油と使用油のスペクトルパターン一致していませんでした。異種油の混入、或いは、油名が違う可能性が考えられます。
報告№109-09136 報告№111-00053 | 分析№109-001160 分析№111-000163 | 111-000163 | 更油からの使用時間をもとに潤滑油の余寿命を評価したところ、潤滑油は次回定検まで使用可能と判断できました。次回定検時に更油を実施しない場合は、酸化安定度を知るための分析を実施し、余寿命を確認することを推奨します。酸化安定度はminであり、当社推奨の管理限界値のmin以上であることから、良好と判断します。
報告№109-09136 報告№112-00511 | 分析№109-001160 分析№112-002114 | 112-002114 | 潤滑油および対象設備は継続使用可能な状態にあると判断します。但し、前回に比較して、重量汚染度およびD-SOAPの亜鉛、カルシウム濃度が減少していました。前回は停止中に油中粒子濃度の高い部分であるドレンから採油し、今回は運転中にドレンから採油したことから、減少した要因は、採油条件の違いによるものと思われます。スラッジは、機器停止中の油温が低い状態で析出しやすく、今回の結果は電磁弁の固着が発生したり、発生しなかったりなど、微妙な値といえます。今後、電磁弁の固着や動作不良などの現象が現れやすい状況にあると考えられることから、以下の対策を推奨します。濾過およびTS-の投与今後、バルブ類の動作障害やフィルタおよびストレーナの目詰まりが発生することが懸念されるため、濾過と当社製清浄分散剤TS-の投与を推奨します。新油との比較による評価を示す粘度、酸価のデータは新油データを基準として評価しています。今回は新油データがなかったため正確な判断は出来ませんでしたが、今後評価する場合は、充填用の新油を同時に分析することをご検討下さい。はフェログラフィーおよびSOAP／D-SOAPの結果から総合的に判断した結果、やや厳しい状態にあると考えられます。フェログラフィー【定量分析：Is値】Is値は異常摩耗の早期発見パラメータのつで、摩耗粒子を定量化するために用います。前回に比較してIs値はの乗からマイナス乗に低下し、低い値でした。フェログラフィー【定性分析：摩耗粒子および摩耗形態観察】分析結果から比較的多く観察された粒子は、以下の通りでした。正常な摩耗粒子・潤滑状態が正常なマイルド摩耗により発生。Iカップリング発光分光分析【SOAP/D-SOAP】検出された金属元素から発生箇所を推定すると、以下の通りでした。鉄、銅・シリンダ内壁、ポンプ内部等リン、亜鉛、カルシウム・添加剤ケイ素、ナトリウム・外部混入異物計数汚染度は、前回に比較してNAS級からNAS級にランク低下し、重量汚染度は、mg/mlから.mg/mlに減少し、共に良好でした。水分は良好でした。尚、粘度、酸価は、当社に新油データがなかったため、新油データとの比較ができず正確な評価できませんでした。分析結果は良好と判断します。粘度粘度はmm/sでした。新油値をmm/sと仮定した場合、粘度変化率は-.％で、当社推奨の管理限界値である±％以内にあり、良好と判断します。水分はppmと当社推奨の管理限界値の以下であり、良好と判断します。酸価は.mgKOH/gでした。IRの結果で油劣化の兆候を示すカルボン酸の吸収が確認されていないことから、良好と判断します。IRIRの結果、油劣化の兆候を示すカルボン酸の吸収が確認されていないことから、良好と判断します。は良好と判断します。計数汚染度計数汚染度はNAS級と当社推奨の管理限界値のNAS級以下にあり、良好と判断します。重量汚染度は.mg/mlと当社推奨の管理限界値のmg/ml以下にあり、良好と判断します。D-SOAPの結果、前回同様に油の添加剤成分である亜鉛、カルシウムが検出されました。SOAPSOAPの結果、摩耗により発生する鉄および銅、油の添加剤成分であるリン、亜鉛、カルシウムが検出されました。D-SOAPD-SOAPの結果、摩耗により発生する鉄、油の添加剤成分である亜鉛、カルシウムが検出されました。フェログラフィー異常摩耗の早期発見パラメータであるフェログラフィーのIs値がのマイナス乗と良好の範囲にあることから、摩耗状態は正常な状態にあると判断します。
報告№108-0411 報告№110-00638 | 分析№108-02744 分析№110-002896 | 110-002896 | は、油の粘度変化率、油中のスラッジの発生量などを判断パラメータに、粘度、全酸価、IR、RBOTで評価します。分析の結果、油の粘性を示す粘度は、新油値の.mm/sに比較して粘度変化率が-％の.mm/sとほぼ変化はなく、また油中のスラッジの発生量を示す全酸価は、新油値の.mgKOH/gに対して.mgKOH/gで変化が見られず劣化は確認されていない。さらにはIRの結果でも油が劣化した場合に発生するカルボン酸の発生も確認されず、酸化防止剤の残存量を示すRBOTは、限界値minに比較して、minと当社推奨の管理限界値以上であるものの低下していました以上のように、酸化防止剤の減少が確認されました。なお、使用油の使用期間または使用時間が不明であったため、ご要求の油の余寿命に関する検討は行えませんでした。可能であれば、これらの情報をご提供下さい。汚染度油中の水分を計測した結果、水分は.と新油と同等であり、継続使用可能な状態にあることが確認されました。潤滑油は継続使用が可能であるものの、RBOT値がminを切っており、酸化防止剤が減少しているため更油を推奨します。
報告№106-0467 報告№106-0482 | 分析№106-02677 分析№106-02778 | 106-02778 | 本トライボ診断は、油の性状・汚染度・摩耗状態を評価し、更油の判断および、潤滑状態を明らかにすることにより、非常用ディーゼル発電機の保守に寄与する。トライボ診断の結果、前回と同様にシリンダ、ピストンリング等の摩耗、鉛を使用した箇所の溶出・摩耗が確認されました。現在のところ、いずれも軽微であり、異常摩耗の早期発見パラメータであるフェログラフィーのIs値に変化はなく、また、SOAP／D－SOAPの鉄濃度が減少傾向にあることから、摩耗は安定していると判断します。尚、重量汚染度が.mg/mlと前回のmg/mlから.倍に増加しています。これは、D-SOAPでカルシウムがと前回の.から倍に増加していることから、重量汚染度が増加した要因は、油の添加剤成分のカルシウムが析出したためと思われました。当社の研究によれば、この析出したカルシウム粒子が摺動面に噛み込み摩耗が進行する可能性が非常に高いことが分かっており、本機器においても摩耗の進行が懸念されます。今後は、ヶ月毎にトライボ診断を実施し、摩耗の進行状況を監視することを推奨します。また、摩耗進行を予防する観点から、D－SOAPのカルシウム濃度を以下程度の低濃度で管理することを併せて推奨します。水分濃度がと当社推奨の管理限界値のをわずかに超えており、発錆に注意する必要があります。今後は、定期的にトライボ診断を実施し、摩耗の進行状況を監視するとともに、発錆の有無を監視されることを併せて推奨します。一方、粘度、全酸価、全塩基価の各データは新油データを基準として評価しています。今回は、新油データがなく評価ができなかったため、現在充填用に使用している新油を分析し、そのデータを基準に管理されることを併せて推奨します。
報告№107-4530 報告№107-0322 | 分析№107-01164 分析№107-01703 | 107-01703 | 濾過前の試料油を分析した結果、計数汚染度が前回NAS級から、今回NAS級に約ヶ月でランク増加しました。摩耗粒子の形態観察の結果、鉄錆、砂等が観察されたため、汚染度が増加した要因は、摩耗による汚染粒子の増加ではなく、外部から混入したと思われる異物によるものと考えられました。但し、異物の混入はありましたが、潤滑異常の早期発見パラメータである摩耗過酷度を示すIs値がの乗と非常に良好の範囲にあることから、潤滑状態は正常な状態にあると判断します。
報告№109-09136 報告№112-00013 | 分析№109-001160 分析№112-000019 | 112-000019 | 潤滑油は継続使用可能な状態にあると判断します。粘度、全酸価、IR、RBOTの各データは良好でした。尚、別紙RBOTの減少傾向から油の余寿命を求めた結果、本試料は直近の更油から起算して稼働時間が時間まで使用可能であることが分かります。水分は良好でした。
報告№107-0470 | 分析№107-02694 | 107-02694 | グリースの物理的性状を確認する。分析の結果、グリースの物理的性状を示すちょう度は、とちょうど番号番の範囲より僅かに高い値を示していました。全酸価および滴点は当社に新グリースのデータがないため判定することが出来なかったものの、IRの結果、新グリースのスペクトルパターンに比較して変化は確認されず、グリースの劣化は確認されませんでした。以上のことから、本グリースは継続使用可能な状態にあり、今後は、本データをベースに管理されることを推奨します。尚、全酸価および滴点を評価するため、新グリースをご提供下さい。
報告№109-09094 報告№110-00627 | 分析№109-000925 分析№110-002838 | 110-002838 | ちょう度値はと新グリース値に比較して上昇し、当社推奨の管理上限値であるを超えていることから、軟化していることが分かりました。軟化したグリースを使用した場合、グリースの漏洩や軸受等で油膜切れが発生することが懸念されます。有機物・有機化合物試験で検出されたピークには新グリースと異なるピークが検出されました。グリースが軟化していたため、グリースを交換されることを推奨します。尚、IRの結果で新グリースと異なるピークが検出されたことから、グリース名が違うか、或いは、異種グリースが混入した可能性が考えられますので、確認する必要があります。≪状態監視とパラメータ≫分析の目的および各分析のパラメータは以下の通りです。特性低下目的：グリースの分析結果から、グリースの物理的性状や劣化傾向などを確認する。全酸価JISK赤外線吸収スペクトルJISKちょう度JISK滴点JISK摩耗目的：グリース中の摩耗粒子を分析する事により、回転・摺動部の潤滑状態、摩耗劣化の程度、余寿命などを解析する。摩耗診断電子顕微鏡観察JISKX線マイクロアナリシス油中金属濃度）JISK≪分析結果≫特性低下全酸価：良好全酸価.mgKOH/gは新油値の.mgKOH/g以内にあることから、問題は無いと判断します。赤外線吸収スペクトル：良好ちょう度：要処置ちょう度値はと当社推奨の管理上限値であるを超えていました。滴点：良好滴点はと新油値のに比較し高いものの、有機物・有機化合物試験の結果で油劣化の兆候を示すカルボン酸の吸収が見られないことから、問題は無いと判断します。摩耗摩耗診断電子顕微鏡観察・X線マイクロアナリシス：今回は実施していません。油中金属濃度：今回は実施していません。
報告№104-0378 報告№105-5003 | 分析№104-02669 分析№105-00890 | 105-00890 | 分析の結果、粘度は.mm/sとなっており、新油の粘度.mm/sに比較して変化率が-％になっており、当社推奨の管理目安である±％を超えていました。尚、IRの結果でcm-付近に無添加タービン油には無いはずの酸化防止剤のピークが見られます。本試料油の油名JOMOタービンは無添加タービン油ですが、このIRの結果から添加タービン油と考えられます。油名が間違っている可能性がありますので、油名をご確認下さい。振動データについて今回、貴社から提供された振動データグラフから詳細な値の読み取りを行うことを試みたが、周波数解析が実施されていないため、振動解析による詳細な検討を行うことはできなかった。しかし、その中でも特筆すべき点として、月日の変位、速度に一時的な上昇みられたところが挙げられるが、月日以降の変位、速度は安定した傾向を示し、また、ベアリング損傷のパラメータとなる振動加速に増加傾向がみられないことから、ベアリングは継続使用が可能であると思われた。
報告№102-0094 | 分析№102-00771 | ○○102-00771 | は良好と判断します。粘度は良好と判断します。粘度はmm/sと新油値mm/sに比較して、粘度変化率は-.％で、当社推奨の管理目安である±％以内にあり、良好と判断します。水分は良好と判断します。水分はppmと当社推奨の管理目安の以下であり、良好と判断します。全酸価は良好と判断します。全酸価は.mgKOH/gと新油値.mgKOH/gに比較して、変化はなく、良好と判断します。IRの結果、良好と判断します。IRの結果、IRチャートに示すように新油に比較して変化はなく、良好と判断します。RBOTの結果、良好と判断します。RBOTはminと当社推奨の管理目安のmin以上であり、良好と判断します。は良好と判断します。計数汚染度は良好と判断します。計数汚染度はNAS級と当社推奨の限界値のNAS級に比較して清浄でした。重量汚染度は良好と判断します。重量汚染度は.mg/mlと当社推奨の管理目安のmg/ml以下であり、良好と判断します。機器の潤滑状態機器の潤滑状態は正常と判断します。SOAPの結果は良好です。SOAPの結果、油の添加剤成分であるリンがppm、バリウムが検出されました。D－SOAPの結果は良好です。軸受の摩耗を示す錫は検出されず、良好と判断します。フェログラフィーの結果は良好です。摩耗の過酷度を示すフェログラフィーのIs値が-.と低く、且つ、正常な潤滑状態で発生するμm未満のラビング粒子が支配的であることから、軸受の潤滑状態は良好と判断します。
報告№109-09136 報告№112-00349 | 分析№109-001160 分析№112-001373 | 112-001373 | 軸受は継続使用可能な状態にあると判断します。はフェログラフィーおよびSOAP／D-SOAPの結果から総合的に判断した結果、正常な状態にあると考えられます。フェログラフィー【定量分析：Is値】Is値は異常摩耗の早期発見パラメータのつで、摩耗粒子を定量化するために用います。前回に比較してのIs値はのマイナス乗からマイナス乗に低下し、低い値でした。フェログラフィー【定性分析：摩耗粒子および摩耗形態観察】分析結果から比較的多く観察された粒子は、以下の通りでした。正常な摩耗粒子・潤滑状態が正常なマイルド摩耗により発生。Iカップリング発光分光分析【SOAP／D-SOAP】検出された金属元素から発生箇所を推定すると、以下の通りでした。鉛、ニッケル・軸受等リン・添加剤カルシウム、ナトリウム・外部混入異物前回に比較して計数汚染度はNAS級から等級に変化はなく、重量汚染度は.mg/mlから.mg/mlに減少し、共に良好でした。分析結果は良好と判断します。計数汚染度計数汚染度はNAS級と当社推奨の管理限界値のNAS級以下にあり、良好と判断します。重量汚染度は.mg/mlと当社推奨の管理限界値のmg/ml以下にあり、良好と判断します。は正常と判断します。SOAPSOAPの結果、油の添加剤成分であるリンが検出されました。摩耗により発生する鉄および錫は検出されていないことから、良好と判断します。D-SOAPD-SOAPの結果、摩耗により発生する鉄および錫は検出されていないことから、良好と判断します。フェログラフィー異常摩耗の早期発見パラメータであるフェログラフィーのIs値がのマイナス乗と良好の範囲にあり、摩耗状態は正常と判断します。
報告№108-5029 報告№108-5034 | 分析№108-00963 分析№108-01276 | 108-01276 | 今回の採油は、主機が停止中に点検窓から実施しているため、沈降の影響により油中の粒子濃度は低濃度となっている可能性があることを踏まえて検討しました。分析の結果、前回に比較して約ヶ月間で全酸価が.mgKOH/gから.mgKOH/gに上昇し、当社推奨の管理限界値を超えていたことが判りました。また、IRでは油劣化の兆候を示すカルボン酸の吸収が確認されており油の劣化が進行していることが分かりました。全酸価が高い場合、油中の酸成分により金属表面が腐食して腐食摩耗が発生します。貴社や他社の発電所の例では、全酸価が高いタービン油を使用していて、軸受メタルが全損した例もあります。但し、本試料油は、大至急更油を実施する劣化状態にありましたが、採油後に全量更油を実施されているため、劣化の影響は回避されたと判断できます。潤滑状態は、異常摩耗の早期発見パラメータであるフェログラフィーのIs値がの乗とやや高いことがわかりました。摩耗粒子の形態観察では、異物の噛み込みにより発生する切削粒子や、金属接触が厳しい場合に発生するシビア粒子が観察されたことから、摩耗形態は切削摩耗と凝着摩耗が混在している状態であり、流体潤滑からやや厳しい潤滑状態に入り始めていることが分かりました。摩耗形態の中でも切削摩耗は、異物が混入していない状態に比較して摩耗進行速度が速く注意が必要です。尚、上述しましたように、今回の採油は停止中の採油であるため、運転中の採油に比較して汚染度は低目に出ている可能性があります。次回採油のタイミングは、粒子の沈降の影響を極力抑え、油中粒子が均一な分散状態に近い状態で採油が実施できるように、主機の運転中、または停止直後に採油を実施されることを推奨します。
報告№109-09258 報告№109-09258 | 分析№109-001953 分析№109-001953 | 109-001953 | 結論軸受は継続使用可能な状態にあると判断しますが、異種油の混入或いは、油名が間違っている可能性があります。油名を再度ご確認下さい。IRの結果、新油と異なるピークが確認されました。粘度粘度は.mm/sと新油値mm/sに比較して、粘度変化率は-％で、当社推奨の管理限界値である±％以内にあり、良好と判断します。水分は.ppmと当社推奨の管理限界値の以下であり、良好と判断します。全酸価全酸価は.mgKOH/gと新油値.mgKOH/gに比較して高いものの、IRの結果で油劣化の兆候を示すカルボン酸の吸収が確認されていないことから、良好と判断します。IRIRの結果、油劣化の兆候を示すカルボン酸の吸収が確認されず、油の劣化は確認されていないものの、新油のスペクトルパターンと異なるピークが確認されました。は良好と判断します。計数汚染度計数汚染度はNAS級と当社推奨の管理限界値のNAS級以内にあり、良好と判断します。重量汚染度は.mg/mlと当社推奨の管理限界値のmg/ml以内にあり、良好と判断します。粒度分布粒度分布は油中粒子濃度が低く、適正な散乱強度がえられず正確な測定結果が得られません。機器の潤滑状態機器の潤滑状態は正常と判断します。SOAPによる油中金属濃度SOAPによる油中金属濃度の結果、外部から混入したと思われるリン、亜鉛、カルシウム、バリウムが検出されました。SOAPによる油中金属濃度SOAPによる油中金属濃度の結果、鉄、外部から混入したと思われるカルシウム、ナトリウムが検出されました。摩耗粒子診断異常摩耗の早期発見パラメータであるIs値がのマイナス乗と良好の範囲にあることから、潤滑状態は正常と判断します。SEM・XMA摩耗粒子診断で観察された粒子をSEM・XMAで詳細に観察した結果、鉄、マンガンを含む粒子が観察されました。
報告№109-09255 報告№109-09255 | 分析№109-002421 分析№109-002421 | 109-002421 | 結論運転再開後、今回の分析項目に計数汚染度、油中金属濃度を追加して、再度分析を実施し、摩耗および油劣化の進行状況を確認されることを推奨します。特性低下分析結果は、全項目が良好の範囲にありました。したがって、油の特性低下は認められず良好と判断します。粘度粘度はmm/sと新油値.mm/sに対する粘度変化率が-％でした。粘度変化率の推奨管理限界値は、±％以内となっていますが、今回の結果はこの範囲内にあることから、良好と判断します。全酸価全酸価は.mgKOH/gと新油値以内にあり、良好と判断します。酸化安定度酸化安定度は、新油値と比較して十分に残存していることが必要ですが、今回の残存率は新油の.％となっており、当社推奨の管理限界値の％以上であったことから、良好と判断します。汚染水分による汚染は確認されず、良好と判断します。水分濃度は、当社推奨の管理限界値の以下の.であり、良好と判断します。摩耗摩耗粒子の結果、異物の噛み込みなどで発生する切削粒子が比較的多く観察されました。異常摩耗の早期発見パラメータであるフェログラフィーのIs値がの乗とやや高く、摩耗粒子の形態観察の結果、異物の噛み込みなどで発生する切削粒子が比較的多く観察されました。
|  | 10301079 | 分析NO － 年月日 トライボシステム診断レポート会社名 ○○殿 分析項目 機種 新油 粘度指数 流動点 機番・使用箇所 ラインサブ 粘度 引火点 油名 キャッスルディーゼラックス 水分 全塩基価 油種 エンジンオイル 全酸価 銅板腐食 採油日 年月日 NAS等級 粘度 他情報 重量汚染度 摩耗状態の判定良好注意要処置汚染状態の判定良好注意要処置良好注意要処置総合考察＜＞粘度指数はであった。粘度はmm/s、粘度は.mm/sであった。水分はであった。全酸価はmgKOH/gであった。汚染度NAS級、重量汚染度mg/mlであった。流動点はであった。引火点はであった。全アルカリ価は.mgKOH/gであった。銅板腐食はaであった。
報告№109-09136 報告№113-00251 | 分析№109-001160 分析№113-000944 | 113-000944 | 分析の結果、グリースは継続使用可能な状態にあると判断します。グリースのちょう度、酸価、IRの各データは良好でした。尚、滴点は試料が不均一と思われるため、測定不能でした。
報告№109-09094 報告№110-00627 | 分析№109-000900 分析№110-002768 | 110-002768_date20110128 | 、汚染、潤滑状態は良好と判断します。尚、RBOTがminと新油値のminに比較してmin減少していました。このまま継続使用した場合、この減少傾向から限界値に到達するのは、別紙図RBOTの減少傾向に示すように年月と推定されました。残りの継続使用期間は、約年ヶ月であると予測されます。潤滑油および対象設備は継続使用可能な状態にあると判断します。≪状態監視とパラメータ≫分析の目的および各分析のパラメータは以下の通りです。特性低下目的：油の分析結果から、や劣化傾向ならびに添加剤の消耗程度、残存寿命などを確認する。粘度JISK全酸価JISK赤外線吸収スペクトルJISK酸化安定度試験JISK汚染目的：油の分析結果から、砂塵あるいは水・異種油などによるや、異物混入の有無を確認する。水分JISK計数汚染度JISB重量汚染度JISB光学顕微鏡観察摩耗目的：油中の摩耗粒子を分析する事により、回転・摺動部の潤滑状態、摩耗劣化の程度、余寿命などを解析する。摩耗診断電子顕微鏡観察JISKX線マイクロアナリシス油中金属濃度）JISK≪分析結果≫特性低下粘度：良好粘度値mm/sの新油値mm/sに対する変化率は+.％であり、当社推奨の管理限界値±％以内に留まっています。全酸価：良好全酸価.mgKOH/gは新油値の.mgKOH/g以内にあることから問題は無いと判断します。赤外線吸収スペクトル：良好酸化安定度試験：良好酸化安定度試験の結果、数値minは当社推奨の管理限界値min以上に留まっており、現時点での使用は可能と判断します。汚染水分：良好水分値ppmは当社推奨の管理限界値以内に留まっています。計数汚染度：良好計数汚染度はNAS級と当社推奨の管理限界値NAS級以内にあります。重量汚染度：良好重量汚染度は.mg/mlと当社推奨の管理限界値mg/ml以内にあります。光学顕微鏡観察：良好光学顕微鏡写真は捕捉された汚染物の量は少なく、スラッジは確認されませんでした。摩耗摩耗診断：良好摩耗診断の結果、異常摩耗の早期発見パラメータであるIs値がのマイナス乗と当社が推奨する管理目安のの乗以下であり、潤滑状態は正常と判断します。電子顕微鏡観察・X線マイクロアナリシス：今回は実施していません。油中金属濃度：良好油中金属濃度の結果、外部から混入したと思われる亜鉛、カルシウム、ナトリウムが検出されたものの、極微量であり良好と判断します。
報告№107-4530 報告№107-0362 | 分析№107-01164 分析№107-01886 | 107-01886 | 本トライボ診断は、油の性状・汚染度・摩耗状態を評価し、更油の判断および、潤滑状態を明らかにすることにより、非常用ディーゼル発電機の保守に寄与する。トライボ診断の結果、前回同様にシリンダ、ピストンリング等の摩耗、鉛を使用した箇所の溶出・摩耗が確認されました。このことは、異常摩耗の早期発見パラメータであるフェログラフィーのIs値が桁増加し、SOAP／D－SOAPの鉄濃度が増加傾向にあることから確認されました。摩耗粒子形態観察で異物の噛み込みにより発生する切削粒子が多く観察されたことから、摩耗形態は切削摩耗であることがわかりました。この切削摩耗は、異物が混入していない状態に比較して、摩耗進行速度が速く注意が必要です。D－SOAPの結果、前回に比較してカルシウムがからに増加していました。カルシウムが増加した原因は、油の添加剤成分のカルシウムが析出したためと思われます。このカルシウムは粒状で軸受メタルなどの摺動面に噛み込み、切削摩耗が進行する場合があるため、濾過または更油などにより除去することを推奨します。尚、水分濃度がppmと当社推奨の管理限界値以内にあるものの、やや高い値でした。今後、水分濃度が増加した場合、発錆に注意する必要があります。定期的にトライボ診断を実施し、摩耗の進行状況を監視するとともに、発錆の有無を監視されることを推奨します。また、粘度、全酸価、全塩基価の各データは新油データを基準として評価しています。今回は、新油データがなく評価ができなかったため、現在充填用に使用している新油を分析し、そのデータを基準に管理されることを併せて推奨します。
報告№109-09136 報告№110-00292 | 分析№109-001160 分析№110-001135 | 110-001135 | 摩耗状態摩耗状態は、潤滑油中に含まれる金属成分と濃度を調査し、その結果で評価します。金属元素と濃度の分析は、試料油を以上の高温で発光させ、その光を分光器で分光し、分光によって得られた光の強度と金属固有の波長とから元素を特定するIカップリング発光分光分析法を用います。今回の試料は転がり軸受の潤滑油でしたが、検出された金属は、SOAPの結果表に示すように、鉄、鉛、銅、アンチモン、錫、リン、亜鉛、カルシウム、バリウム、アルミニウム、ケイ素、ナトリウム、マグネシウムでした。これら検出された金属元素から発生箇所を推定すると、鉄、鉛、銅、アンチモン、錫、亜鉛・軸受等リン・オイル添加剤カルシウム、バリウム、アルミニウム、ケイ素、ナトリウム、マグネシウム・外部混入異物であると思われます。このうち、機械部品が摩耗したと思われる元素はのグループです。検出された金属の粒子は、金属潤滑部が局部的に油膜切れを起して発生するシビア粒子、繰返し応力を受けて発生する疲労摩耗粒子であったことから、潤滑部では油膜破断による凝着摩耗と疲労による疲労摩耗が発生していることが分かりました。一方、異常摩耗の早期発見パラメータであるフェログラフィーのIs値は、の乗であることから、摩耗の進行は僅かであったものと判断します。潤滑油膜に混入した外部混入の異物や潤滑摺動部で発生した摩耗粒子は、摩耗を促進させ、或いは摩擦係数を上昇させるなど、潤滑状態に悪影響を与える因子であり、そのため油中異物の粒子数と重量は潤滑状態を評価するパラメータとして使用します。油中粒子数を計測した結果、計数汚染度はNAS級と当社推奨の管理限界値に到達していました。フィルタ表面の観察結果から、茶褐色のスラッジ状異物、金属粉、繊維状異物が確認されており、汚染物は、スラッジ異物、摩耗粒子、外部混入異物であることが分かりました。水分は.ppmと当社推奨の管理限界値の以下であり、良好と判断します。は、油の粘度、油中のスラッジの発生量を判断パラメータに、粘度、全酸価、IRで評価します。分析の結果、油の粘性を示す粘度は、新油値の.mm/sに比較して粘度変化率が+％のmm/sとほぼ変化はなく良好です。油中のスラッジの発生量を示す全酸価は、新油値の.mgKOH/gに対して.mgKOH/g高いmgKOH/gでした。IRの結果でも油が劣化した場合に発生するカルボン酸の発生が確認されず良好と判断します。以上のことから、潤滑油の劣化は確認されませんでした。結論軸受および潤滑油は継続使用可能な状態にありますが、若干摩耗の進行が確認されていますので、以下の対策を推奨します。今後、疲労摩耗等の進行を監視するため、定期的に分析を実施し、摩耗の進行状況を確認することを推奨します。定期的に傾向を監視する場合の分析周期を理論的に計算したところ、摩耗の進行確認には時間以上の運転時間が経過していればよいことが分かりましたので、この時間を目安に次回の分析時期を検討してください。なお、次回分析結果が今回と同様であれば、摩耗が安定している状態にあると判断できます。
報告№109-09136 報告№113-00467 | 分析№109-001160 分析№113-001951 | 113-001951 | 減速機は継続使用可能な状態にあると判断します。但し、今後の摩耗進行の有無を確認するためにも傾向監視を継続することが有効です。定期的な分析今後懸念される疲労摩耗の進行を監視するため、定期的に分析を実施することを推奨します。は、フェログラフィーおよびSOAP/D-SOAPの結果から総合的に判断した結果、継続使用は可能ですが、今後の機器の機能を確認するためにも傾向管理が有用と考えます。フェログラフィー【定量分析：Is値】Is値は異常摩耗の早期発見パラメータのつで、摩耗程度を定量化するために用います。前回に比較してIs値はの乗から乗に上昇しているものの、低い値でした。フェログラフィー【定性分析：摩耗粒子および摩耗形態観察】分析結果から比較的多く観察された粒子は、以下の通りでした。疲労摩耗粒子・繰返し応力を受けて発生。Iカップリング発光分光分析【SOAP/D-SOAP】検出された金属元素から発生箇所を推定すると、以下の通りでした。鉄、銅、錫・ギヤ、軸受等リン・添加剤カルシウム、ナトリウム・外部混入異物前回に比較して計数汚染度はNAS級から等級に変化はなく、良好でした。
報告№109-09136 報告№111-00689 | 分析№109-001160 分析№111-003517 | 111-003517 | 粘度および消泡性能の低下が確認されました。今後は障害予防を目的に以下の対策を推奨します。更油、或いは、部分更油粘度が低下していたことから、今後適正な粘度範囲で使用していない場合、ギヤ歯面やベアリング軌道面で油膜切れが発生し、摩耗が進行することが懸念されるため、更油、或いは、部分更油を推奨します。追加分析消泡性能が低下した場合、ギヤ歯面での油膜形成に影響が出て摩耗が進展することがありますので、フェログラフィーおよびSOAP-Tを追加して摩耗により発生する油中金属濃度や潤滑状態を確認することを推奨します。粘度粘度は.mm/sと新油値mm/sに比較して、粘度変化率は-％で、前回同様に当社推奨の管理限界値である±％を超えていました。今後、適正な粘度範囲で使用していない場合、ギヤ歯面やベアリング軌道面で油膜切れが発生し、摩耗が進行することが懸念されます。泡立ち試験泡立ち試験の結果は、-と新油値が-であるのに比較して高い値となっていたことから、消泡性能が低下していることが分かりました。今後の使用状況によっては油の酸化劣化が進行したり、ギヤ歯面およびベアリング軌道面で油膜切れが発生したりする場合があるため、消泡剤の添加による消泡性能の改善など何らかの対応が必要になると思われます。分析結果粘度および消泡性能が低下していることが確認されました。粘度粘度は.mm/sと新油値mm/sに比較して、粘度変化率は-％で、当社推奨の管理限界値である±％を超えていました。泡立ち試験泡立ち試験は-と新油に比較して高い値でした。水分は.ppmと当社推奨の管理限界値の以下であり、良好と判断します。全酸価全酸価はmgKOH/gと新油値mgKOH/g以下にあり、良好と判断します。
報告№107-4517 報告№107-6529 | 分析№107-00829 分析№107-00909 | 107-00909 | 初期試験を実施した結果、摩耗の安定が確認され、潤滑油も継続使用可能と判断します。これらのことは、前回に比較して、計数汚染度は等級に変化がないことSOAP／D-SOAPの鉄および錫濃度に変化がないこと異常摩耗の早期発見パラメータであるフェログラフィーのIs値が.と良好の範囲にあること以上のことから判断しました。
報告№107-6588 報告№107-0509 | 分析№107-02904 分析№107-02986 | 107-02986 | 本試験は、トライボ診断を実施し、軸受の潤滑状態、汚染状況、油の劣化状態を確認する。【軸受の潤滑状態】トライボ診断の結果、前回同様にベアリング軌道面の微小領域に摩耗が発生しているものの、転がり軸受の寿命の指標となるフレーキングの発生が確認されていないことから、現在のところ、ベアリングは継続使用可能な状態にあると判断します。【油の汚染状況】計数汚染度がナトリウム級と当社推奨の管理限界値に到達し、重量汚染度がmg/mlとやや高い値でした。【油の劣化状態】油の劣化状況を確認するために実施した粘度、水分、全酸価、IRの各データが良好であることから、この油は継続使用可能と判断します。
報告№109-09094 報告№110-00627 | 分析№109-000903 分析№110-002771 | 110-002771 | は良好と判断します。尚、RBOTがminと新油値のminに比較してmin減少していました。このまま継続使用した場合、この減少傾向から限界値に到達するのは、別紙図RBOTの減少傾向に示すように年月と推定されました。残りの継続使用期間は、約年ヶ月であると予測されます。潤滑油は継続使用可能な状態にあると判断します。ただし、RBOTの結果から限界値到達時期がヶ月後となっており、次回定検開始前に到達する可能性がありますので、可能であれば更油を実施しておくことを推奨します。≪状態監視とパラメータ≫分析の目的および各分析のパラメータは以下の通りです。特性低下目的：油の分析結果から、や劣化傾向ならびに添加剤の消耗程度、残存寿命などを確認する。粘度JISK全酸価JISK赤外線吸収スペクトルJISK酸化安定度試験JISK汚染目的：油の分析結果から、砂塵あるいは水・異種油などによるや、異物混入の有無を確認する。水分JISK計数汚染度JISB重量汚染度JISB光学顕微鏡観察摩耗目的：油中の摩耗粒子を分析する事により、回転・摺動部の潤滑状態、摩耗劣化の程度、余寿命などを解析する。摩耗診断電子顕微鏡観察JISKX線マイクロアナリシス油中金属濃度）JISK≪分析結果≫特性低下粘度：良好粘度値mm/sの新油値mm/sに対する変化率は+％であり、当社推奨の管理限界値±％以内に留まっています。全酸価：良好全酸価.mgKOH/gは新油値の.mgKOH/gに比較し高くはあるものの、有機物・有機化合物試験の結果で油劣化の兆候を示すカルボン酸の吸収が見られないことから、問題は無いと判断します。赤外線吸収スペクトル：良好酸化安定度試験：良好酸化安定度試験の結果、数値minは当社推奨の管理限界値min以上に留まっており、現時点での使用は可能と判断します。汚染水分：良好水分値ppmは当社推奨の管理限界値以内に留まっています。計数汚染度：今回は実施していません。重量汚染度：今回は実施していません。光学顕微鏡観察：今回は実施していません。摩耗摩耗診断電子顕微鏡観察・X線マイクロアナリシス：今回は実施していません。油中金属濃度：今回は実施していません。
|  | 114-000612 | 対象設備は摩耗状態が良好の範囲にあることから、継続使用可能な状態にあると判断します。但し、潤滑油は水分濃度が高いことから、以下の対策を推奨します。更油或いは部分更油による水分濃度の調整水分の影響によって、油膜の形成不良による摩耗の進行や、金属表面で腐食摩耗が発生し、発生した鉄錆等の粒子が潤滑部に噛み込み摩耗が進行することがありますので、更油或いは部分更油などにより相対的に水分濃度を低くする方法を推奨します。
報告№106-0025 報告№106-0018 | 分析№106-00118 分析№106-00069 | 106-00069_修正20060621 | 分析の結果、計数汚染度が当社推奨の管理限界値を超えていました。摩耗粒子形態観察の結果、外部から混入した鉄錆、砂が多く観察されたことから、汚染度が高い原因は、摩耗と外部から混入した異物の影響と考えられました。今後、これらの摩耗粒子及び異物が軸受摺動面に噛み込み摩耗が進行することが懸念されるため、濾過を実施されることを推奨します。また、更油の際にも念のため濾過を実施されることを併せて推奨します。これらのことは、計数汚染度がNAS級以上と当社推奨の管理限界値を超えていたこと異常摩耗の早期発見パラメータであるフェログラフィーのIs値がと良好の範囲にあるものの、摩耗粒子形態観察の結果、金属接触が厳しい場合に発生するシビア粒子、外部から混入した鉄錆、砂が観察されたことフィルタ写真で外部から混入した鉄錆、砂が観察されたこと以上のことから判断しました。尚、汚染度のデータが管理基準を超えていたのは、停止中にドレン配管から採油したための影響と考えられることと、採油前の排油量がドレン配管分であるため不足していた可能性が考えられます。汚染度を回復するための濾過が実施できない場合は、念のため再分析を実施して混入異物の影響による摩耗の進行を確認必要があると判断します。再分析のための採油は、機器を停止させるなどの措置を講じて、再度採油・分析を実施し汚染状態を確認されることを推奨します。採油は、機器運転中または停止直後にドレン配管分の油量の～倍程度排油を行って実施されることを推奨します。
報告№108-0227 報告№113-00519 | 分析№108-01664 分析№113-002191 | 113-002191 | 潤滑、汚染状態は良好の範囲にあることから、潤滑油は継続使用可能な状態にあると判断します。対象設備の摩耗状態は良好の範囲にあることから、対象設備は継続使用可能な状態にあると判断します。対象設備の摩耗状態異常摩耗の早期発見のパラメータであるIs値は、前回の-レベルから-レベルに低下し、正常です。また、異常摩耗の兆候を示す摩耗粒子が顕著に観察されなかったことから、は良好と判断します。前回同様、計数汚染度、重量汚染度は共に良好です。．前回同様、粘度、酸価、IRの各データは良好でした。水分は、ppmと新油値のppmに比較して若干高い値でした。使用油であるファイヤクエルEHCは、リン酸エステル系作動油であり、水分が多く入ると水の作用により潤滑油中の添加剤が分解反応起こして、分解反応物が不溶となって分離する、いわゆる加水分解により、酸性リン酸エステルの生成物が発生します。この生成物は酸性のため、潤滑油の劣化促進や、金属表面の腐食の原因になりますので、今後の使用で水分が更に増加した場合には、注意が必要です。
報告№109-09136 報告№113-00294 | 分析№109-001160 分析№113-001185 | 113-001185 | 軸受は継続使用可能な状態にあると判断します。但し、油中の汚染度がやや高いことから、今後も摩耗の進行を傾向監視するため、以下の対策を推奨します。定期的な分析油中の汚染度がやや高いことから切削摩耗が発生する懸念があるため、定期的に分析を実施することを推奨します。はフェログラフィーおよびSOAP／D-SOAPの結果から総合的に判断した結果、正常な状態にあると考えられます。フェログラフィー【定量分析：Is値】Is値は異常摩耗の早期発見パラメータのつで、摩耗程度を定量化するために用います。前回に比較してIs値はのマイナス乗からマイナス乗に低下し、低い値でした。フェログラフィー【定性分析：摩耗粒子および摩耗形態観察】分析結果から観察された全ての粒子量は少でした。Iカップリング発光分光分析【SOAP／D-SOAP】検出された金属元素から発生箇所を推定すると、以下の通りでした。鉛、ニッケル・軸受等リン・添加剤カルシウム、ナトリウム・外部混入異物前回に比較して計数汚染度はNAS級からNAS級にランク低下し、当社推奨の管理限界値以下であるものの、やや高い値でした。フィルタ表面の異物観察で鉄錆、砂等が観察されたことから、汚染度が高い要因は、外部混入異物の影響と思われます。分析結果計数汚染度は当社推奨の管理限界値以下であるものの、やや高い値でした。計数汚染度計数汚染度はNAS級と当社推奨の管理限界値のNAS級以下であるものの、やや高い値でした。重量汚染度は.mg/mlと当社推奨の管理限界値のmg/ml以下にあり、良好と判断します。は正常と判断します。SOAPSOAPの結果、摩耗により発生する鉄が検出されていないことから、良好と判断します。D-SOAPD-SOAPの結果、摩耗により発生する鉄が検出されていないことから、良好と判断します。フェログラフィー異常摩耗の早期発見パラメータであるフェログラフィーのIs値がのマイナス乗と良好の範囲にあることから、摩耗状態は正常と判断します。
報告№107-0366 報告№110-00163 | 分析№107-01900 分析№110-000664 | 110-000664 | 濾過前の試料油を分析した結果、摩耗粒子の形態観察で局部的に高圧・高温となった場合に発生するフリクションポリマが比較的多く観察されました。フリクションポリマの発生要因は、局部的に軸受摺動部分に高圧・高温の箇所が見られる場合に発生します。つまり、軸の振れ回り量の変動等が原因で、その狭いギャップに潤滑油が押込まれてフリクションポリマが発生している場合があります。このことから、高い摩擦熱による油劣化に注意が必要です。フリクションポリマの発生要因は、局部的に軸受摺動部分に高圧・高温の箇所が見られる場合に発生します。つまり、軸の振れ回り量の変動等が原因で、その狭いギャップに潤滑油が押込まれてフリクションポリマが発生している場合があります。このことから、高い摩擦熱による油劣化に注意が必要です。
報告№109-09136 報告№112-00597 | 分析№109-001160 分析№112-002505 | 112-002505_date130306 | 分析の結果、本試料および汚染状態は全て良好な範囲にあり、継続使用可能な状態にあると判断します。粘度、酸価、有機物・有機化合物、酸化安定度の各データは良好でした。尚、別紙酸化安定度の減少傾向から油の余寿命を求めた結果、今回の採油日からの使用可能期間は約年間であることが分かります。水分濃度は、継続使用可能な範囲にありました。
報告№107-4511 報告№107-4511 | 分析№107-00710 分析№107-00710 | 107-00710 | トライボ診断の結果、泡立ち試験を除く項目は良好でした。泡立ち試験の結果は、-でした。新油値-に比較して上昇していることが確認されたことから、消泡性能が低下していることが確認されました。一方、摩耗粒子の形態観察の結果、ギヤ歯面の疲労摩耗で発生したと推定されるμmサイズの摩耗粒子が観察されました。ギヤボックスの油系統にはフィルタがあり、μmサイズ以上の粒子の大部分は捕捉されていると考えられます。それにもかかわらず、μmの大型の摩耗粒子が確認された事から、ギヤ歯面ではやや厳しい潤滑状態が発生している可能性があると思われました。油中摩耗粒子は、フィルタに捕捉され、異常な摩耗状態が発生したとしても正常な潤滑状態にあると誤認してしまう可能性が考えられます。これを避けるため、今後の診断に当たっては、これまでの採油箇所に加え、フィルタの捕捉物も分析し、その結果から潤滑状態を評価することを推奨します。尚、フィルタ捕捉物の分析を実施する際には、フィルタ流量、フィルタ使用時間などの追加情報が必要です。是非ご提供下さい。泡立ち試験の結果、消泡性能が低下していることが確認されました。粘度は良好。粘度はmm/sと新油値mm/sに比較して、粘度変化率は-.％で、当社推奨の管理限界値である±％以内にあり、良好と判断する。粘度はmm/sでした。粘度はmm/sでした。粘度指数はでした。粘度指数はでした。泡立ち試験は-でした。泡立ち試験は-と新油よりも高く、消泡性能が低下していることが確認されました。水分は良好。水分はppmと当社推奨の管理限界値の以下であり、良好と判断する。全酸価は良好。全酸価はmgKOH/gと新油値.mgKOH/gに比較して高いものの、良好と判断する。機器の潤滑状態摩耗粒子の形態観察の結果、ギヤ歯面の疲労摩耗で発生したと推定されるμmサイズの摩耗粒子が観察されました。μmサイズの疲労摩耗粒子が観察されました。異常摩耗の早期発見パラメータである潤滑状態指数がのマイナス乗と正常な範囲にあるものの、摩耗粒子の形態観察の結果でギヤ歯面の疲労摩耗で発生したμmサイズの摩耗粒子が観察されました。
報告№108-0302 報告№108-0302 | 分析№108-02120 分析№108-02120 | 108-02120 | 分析の結果、摩耗粒子の形態観察で金属接触が厳しい場合に発生するμmサイズのシビア粒子が観察されました。異常摩耗の早期発見パラメータであるIs値がの乗と良好の範囲あるものの、今後さらに摩耗が進行することが懸念されるため、定期的に分析を実施し、摩耗の進行状況を確認することを推奨します。一方、SOAPの銅濃度が前回に比較してppmからppmに増加していたことから、銅を使用した部分の溶出が発生していると考えられます。この溶出は検出された亜鉛系添加剤の成分と銅が反応し、溶出することが知られています。銅濃度は別紙鉱油の酸化に対する金属触媒の影響に示すように銅濃度が増加すると酸化速度が速まりますので、酸化劣化の進行状況を油分析により監視されることを推奨します。は良好と判断します。計数汚染度は良好と判断します。計数汚染度はNAS級と当社推奨の管理限界値のNAS級以内にあり、良好と判断します。重量汚染度は良好と判断します。重量汚染度は.mg/mlと当社推奨の管理限界値のmg/ml以内にあり、良好と判断します。機器の潤滑状態SOAPの結果、銅が検出され、フェログラフィーの結果、金属接触が厳しい場合に発生するμmサイズのシビア粒子が観察されました。SOAPの結果、銅が検出されました。SOAPの結果、油の添加剤成分であるリン、亜鉛が検出されました。一方、銅が検出されました。銅を使用した部分の溶出が発生していると考えられます。この溶出は亜鉛系添加剤成分の亜鉛と銅が反応し、溶出することが知られています。銅濃度は別紙鉱油の酸化に対する金属触媒の影響に示すように銅濃度が増加すると酸化速度が速まりますので、酸化劣化の進行状況を全酸価の変化で監視されることを推奨します。D－SOAPの結果は良好です。D－SOAPの結果、摩耗により発生する鉄が検出されていないことから良好と判断します。フェログラフィーの結果、金属接触が厳しい場合に発生するμmサイズのシビア粒子が観察されました。異常摩耗の早期発見パラメータであるフェログラフィーのIs値がの乗と良好の範囲にあるものの、摩耗粒子の形態観察の結果、金属接触が厳しい場合に発生するμmサイズのシビア粒子が観察されました。
報告№109-09136 報告№112-00698 | 分析№109-001160 分析№112-003231 | 112-003231 | SOAP/D-SOAPの結果、軸受メタルの主成分である錫が検出されませんでした。今回の採油は、年月から停止中であり、給油口から採油したことから、錫濃度が減少した要因は、油中の粒子が沈降したためと考えられます。軸受は前回同様に油膜が保持できにくい状態になっている可能性がありますので、以下の対策を推奨します。メタルの点検可能であれば安全を見て一度メタルの点検を推奨します。最適な採油方法本試料油は、機器停止中に給油口から採油されているため、分析データが低濃度に出ていると推定されます。正確なデータによる診断を行うためにも、今後の採油は、極力運転中もしくは停止直後の油槽中層部から実施されることを推奨します。軸受の摩耗状態フェログラフィーおよびSOAP/D-SOAPのデータから総合的に解析した結果、潤滑油診断による傾向管理が有用と考えます。フェログラフィー【定量分析：Is値】Is値は異常摩耗の早期発見パラメータのつで、摩耗程度を定量化するために用います。Is値は前回に比較しての乗からマイナス乗に低下し、低い値でした。フェログラフィー【定性分析：摩耗粒子および摩耗形態観察】分析結果から観察された全ての粒子量は少でした。Iカップリング発光分光分析【SOAP／D-SOAP】検出された金属元素から発生箇所を推定すると、以下の通りでした。鉄、銅、ニッケル・軸受等カルシウム、ナトリウム・外部混入異物メタルの摩耗深さSOAP/D-SOAPの結果、軸受メタルの主成分である錫が検出されませんでした。前回までの累積錫濃度ppmと油量Lからメタルの摩耗深さ計算しました。尚、メタル全面が接触していると仮定しました。その結果、メタル表面の平均的な摩耗深さはμmとなりました。メタルの表面粗さを軸受表面の一般的な粗さであるμmと仮定すると、摩耗により平滑になっている箇所が発生しており、起動・停止時には油膜が保持されにくい状態になっていると推定されます。計数汚染度は、前回に比較してNAS級からNAS級にランク上昇していました。フェログラフィーの結果、摩耗粒子の他に樹脂や鉄錆等が観察されたことから、汚染度が高い要因は、摩耗と外部混入異物の影響と思われます。
報告№109-09136 報告№112-00588 | 分析№109-001160 分析№112-002422 | 112-002422_date130228 | 、汚染状態、摩耗状態ポンプディーゼルエンジンと潤滑油は、継続使用可能な状態であるため、分解点検の必要はないと判断します。但し、今後の摩耗進行を傾向監視するため、＜以下のに示す＞対策を推奨します。余寿命予測フェログラフィーのIs値は、前回に比較しての乗から乗に桁低下し、安定した潤滑状態になっていることがわかります。このような安定した潤滑状態では、異常な方向に向かう上昇角を示さないことからIs値による余寿命予測はできませんが、前回と今回の摩耗形態や摩耗サイズの粒度分布、金属摩耗量、油中汚染物の影響や潤滑性状の確認や比較等の過程を経た結果から総合的に判断すると、少なくとも年程度の間は継続して使用が可能な状態にあると判断します。次回点検でピストンリングとメタル摩耗の点検と更油当該機の油中からカルシウム化合物がやや高い濃度で検出されたため、この化合物がコンロッドメタルやクランクメタルの摩耗を促進させる懸念があります。化合物発生の原因は、ピストンリングの摩耗によって燃焼ガスのシール性が低下し、燃焼ガス中の硫黄分と油中のカルシウム添加剤が反応するためと考えられます。そのため、次回点検では第一にピストンリングの摩耗状態の点検を推奨すると共に、第二に、更油を推奨します。また、クランクメタルの一部では積層構造になっている再上部層のホワイトメタルが摩耗し、第二層のニッケル層が軽度に摩耗している箇所があると推定されます。摩耗範囲は限定的だと思われますので、直ちに異常ではないものの、次回点検ではピストンリングと共にメタル摩耗も点検を推奨します。定期的なトライボ診断トライボ診断は、潤滑油を分析し、潤滑油の性状を調査して継続使用が可能か、更油すべきかの評価を行うことはもとより、ギヤや転がり軸受、すべり軸受などの潤滑状態も評価する設備診断技術ですが、農業用の設備では稼働率にもよるものの年に回程度の診断により、そのデータの変化から異常の兆候を早期に発見することや、分解点検の必要性を判断することが可能となります。今後も定期的な分析診断により設備状態を把握することを推奨します。はフェログラフィーおよびSOAP-Tの結果から総合的に判断した結果、傾向管理が必要な状態にあると考えられます。フェログラフィー【定量分析：Is値】Is値は異常摩耗の早期発見パラメータのつで、摩耗粒子を定量化するために用います。今回のIs値はの乗とやや高い値でした。フェログラフィー【定性分析：摩耗粒子および摩耗形態観察】分析結果から比較的多く観察された粒子は、以下の通りでした。正常な摩耗粒子・潤滑状態が正常なマイルド摩耗により発生。フリクションポリマ・局部的に高圧・高温となる場合に発生。砂等・外部から混入したと考えられます。観察された摩耗粒子の中でもフリクションポリマは、注意が必要です。フリクションポリマは、潤滑油が摺動面に押し込められ高圧状態になると同時に、圧縮熱により高温状態になった結果、基油自身が重合反応を起こし生成することが知られています。そのため、高圧高温状態の解消がなされなければ、潤滑油の劣化が進行し、粘度上昇に因る潤滑異常に進展する場合があります。Iカップリング発光分光分析【SOAP-T】検出された金属元素から発生箇所を推定すると、以下の通りでした。鉄、鉛、ニッケル、錫・エンジン部品リン、亜鉛、カルシウム・添加剤ナトリウム・外部混入異物カルシウムの析出SOAP-Tの結果、カルシウムが.ppmとやや高い値でした。エンジン油中にカルシウム化合物がやや高い濃度で検出された場合、この化合物がコンロッドメタルやクランクメタル摺動面に噛み込んで摩耗させたり、メタルに埋め込まれて摩耗を促進させたりする原因になるなどの悪影響を生じることが当社の研究結果から判明しています。この影響については、別紙カルシウムの析出をご覧ください。計数汚染度計数汚染度は、NAS級以上と汚染されていました。重量汚染度は、mg/mlでした。光学顕微鏡写真重量汚染度で濾過したフィルタ表面上の夾雑物を光学顕微鏡で観察した結果、鉄錆、砂、カルシウム化合物等が観察されました。粒度分布粒度分布は.～μmの範囲にあり、.μmにピークが確認されました。μm以下の粒子が多いことから、燃焼して発生したすす等であることが分かります。は良好と判断します。粘度粘度は、mm/sと新油値mm/sに比較して、粘度変化率は+％で、当社推奨の管理限界値である±％以内にあり、良好と判断します。水分は、ppmと当社推奨の管理限界値の以下にあり、良好と判断します。酸価は、mgKOH/gと新油値mgKOH/gに比較して高いものの、IRの結果で油劣化の兆候を示すカルボン酸の吸収が確認されていないことから、良好と判断します。塩基価は、mgKOH/gと当社推奨の管理限界値のmgKOH/g以上であることから、良好と判断します。IRIRチャートの結果、新油と使用油のスペクトルパターンはほぼ一致し、また、油劣化の兆候を示すカルボン酸の吸収が確認されていないことから、良好と判断します。
報告№109-09136 報告№112-00541 | 分析№109-001160 分析№112-002247 | 112-002247_date130409 | グリースグリースの酸化劣化はありませんが、ちょう度の上昇が確認されました。また、IRの結果、異種グリースの混入、またはグリース名の誤りなどが考えられますので、以下の対策を推奨します。軸受は継続使用可能な状態にあると判断します。但し、将来的な摩耗進行の有無を確認するためにも傾向監視を継続することが有効です。異種グリースの混入およびグリース名の確認分析データから新グリースと一致しないデータが確認されたことから、異種グリースの混入またはグリース名が違っている可能性があります。グリースは設備の条件にあった適正な性能のものを使用することが重要であるため、異種グリースの混入の有無、グリース名を再確認することを推奨します。新グリース入替または適時給脂ちょう度の上昇がみられ、グリースが軟化していることが確認されました。今後、グリースの漏洩や油膜切れの発生が懸念されるため、新グリースの入替または適時給脂されることを推奨します。定期的な分析定期的に分析を実施することにより、データの変化から異常の兆候を早期に発見することが可能となります。また、今回は対象設備の初回分析であるため、あと最低でも回分析を実施し、分析データの変化を確認することを推奨します。尚、分析結果からSOAP-Tの鉄濃度が比較的高く、摩耗の進行が懸念されるため、出来るだけ早めに回目の分析を実施することを推奨します。グリースの物理的性状グリースの酸化劣化はありませんが、ちょう度は当社推奨の管理限界値を超え、IRで新グリースと使用グリースのスペクトルパターンは一致していない箇所が確認されました。ちょう度ちょう度は、と当社推奨の管理上限値のより高くなっており、グリースが軟化していることが分かりました。軟化したグリースを使用した場合、グリースの漏洩や軸受等で油膜切れが発生することが懸念されます。滴点滴点は、と新グリース値に比較して低いものの、良好と判断します。酸価は、mgKOH/gと新グリース値mgKOH/g以下であり、良好と判断します。水分は、.％でした。グリースの水分濃度は一般的に.～％が適正であるため、良好と判断します。IRIRチャートの結果、新グリースと使用グリースのスペクトルパターンは一致していない箇所が確認されました。はフェログラフィーおよびSOAP-Tの結果から総合的に判断した結果、継続使用は可能ですが、機器の機能を保持するためにも傾向管理が有用と考えます。フェログラフィー【定性分析：摩耗粒子および摩耗形態観察】観察された代表的な摩耗粒子は、以下の通りでした。正常な摩耗粒子・潤滑状態が正常なマイルド摩耗により発生。Iカップリング発光分光分析【SOAP-T】検出された金属元素から発生箇所を推定すると、以下の通りでした。鉄、銅、ニッケル、錫・軸受等アンチモン、リン、亜鉛、カルシウム、バリウム、ナトリウム・添加剤、増ちょう剤鉄以外に、銅、アンチモン、ニッケル、錫が比較的高い値でした。これらの元素が含まれている材質は、以下の点が考えられます。一般にすべり軸受に使用されるホワイトメタル転がり軸受の保持器で使用されるアルミ合金転がり軸受の保持器で使用される銅合金以前使用していたグリースが使用グリースと混合した一般にすべり軸受に使用されるホワイトメタルがありますが、本軸受は転がり軸受であり、図面から材質でホワイトメタルを使用している箇所は確認されませんでした。転がり軸受にアルミ合金が使用されていれば、アルミニウムと共に銅、ニッケル、錫が検出されますが、アルミニウム濃度は検出されていないことから、保持器が摩耗したものである可能性は低いと考えられました。転がり軸受に銅合金が使用されていれば、銅、ニッケルが検出される可能性が考えられますが、使用している軸受の保持器は、銅を使用した材料ではないことが図面から判明したため、保持器の摩耗ではないと思われます。グリースは流動性が低く、新グリースを補給しても油槽内にある全てのグリースが入れ替わることは困難であることから、今回使用されているグリースに入っていない成分が検出された要因は、以前使用していたグリースに含まれていた金属成分が、今回の使用グリースと混合して検出されたか、或いは、IRの結果で新グリースのIRスペクトルと一致しない箇所が確認されていることから、異種グリースの混入、またはグリース名の誤りなどが考えられます。尚、アンチモンは、未使用グリースから高濃度で検出されていることから、グリースの添加剤として最初から入っているものと思われます。
|  | 113-001257 | 分析の結果、潤滑油の劣化はなく、汚染度は良好な範囲にあることから、継続使用可能な状態にあると判断します。軸受は継続使用可能な状態にあると判断します。但し、軸受メタルの主成分である錫が検出されたことから、今後のメタルの摩耗進行の有無を確認するためにも傾向監視を継続することが有効です。定期的なトライボ診断実施定期的な分析を実施することにより、データの変化から異常の兆候を早期に発見することが可能となります。今後懸念される軸受メタルの摩耗進行を監視するため、定期的なトライボ診断の実施を推奨します。は全てのデータが正常であり、良好でした。粘度粘度は、mm/sと新油値のmm/sに比較して粘度変化率が-.％となっており、当社推奨の管理限界値である±％以内にあり、良好でした。水分はppmと当社推奨の管理限界値以下にあり、良好と判断します。酸価・IR酸価劣化の進行度は、酸価およびIRの結果から総合的に判断します。酸価は、.mgKOH/gと新油値.mgKOH/g以下にあり、IRの結果で油劣化の兆候を示すカルボン酸の吸収が確認されていないことから、良好と判断します。計数汚染度、重量汚染度は共に当社推奨の管理限界値以下であり、良好でした。計数汚染度計数汚染度はNAS級と当社推奨の管理限界値NAS級以下であり、良好でした。重量汚染度は.mg/mlと当社推奨の管理限界値mg/ml以下であり、良好でした。光学顕微鏡写真重量汚染度で濾過したフィルタ表面上の夾雑物を光学顕微鏡で観察した結果、金属片、鉄錆、砂等が観察されました。はフェログラフィーおよびSOAP-Tの結果から総合的に判断した結果、継続使用は可能ですが、今後の機器の機能を確認するためにも傾向管理が有用と考えます。フェログラフィー【定量分析：Is値】Is値は異常摩耗の早期発見パラメータのつで、摩耗粒子を定量化するために用います。すべり軸受の場合、潤滑状態が良好であればIs値はの乗以下となり、潤滑状態が厳しくなるにつれてIs値は上昇していきます。今回のIs値は、のマイナス乗と低い値でした。フェログラフィー【定性分析：摩耗粒子および摩耗形態観察】分析結果から観察された全ての粒子量は少でした。Iカップリング発光分光分析【SOAP-T】検出された金属元素から発生箇所を推定すると、以下の通りでした。鉄、鉛、錫、亜鉛・軸受等リン、カルシウム、アルミニウム、ナトリウム・外部混入異物SOAP-Tで軸受メタルの主成分である錫が検出されたことから、軸受の摩耗が発生していると推定されます。今後、さらに摩耗が進行することが懸念されます。
報告№109-09136 報告№111-00411 | 分析№109-001160 分析№111-001957 | 111-001957 | 更油からの使用時間をもとに潤滑油の余寿命を評価したところ、潤滑油は次回定検まで使用可能と判断できました。次回定検時に更油を実施しない場合は、酸化安定度を知るための分析を実施し、余寿命を確認することを推奨します。酸化安定度はminであり、当社推奨の管理限界値のmin以上であることから、良好と判断します。
報告№109-09505 報告№110-00458 | 分析№109-003142 分析№110-002068 | 110-002068 | 前回に比較してSOAPで銅がppmからに増加していました。提供して頂いた情報によれば、ボイラ給水ポンプのラビリンスリングに銅が使用されていると思われますので、この部位の銅が検出されているか、或いは、潤滑油中の亜鉛系添加剤が銅と反応して溶出させていると推定されました。銅濃度は、別紙鉱油の酸化に対する金属触媒の影響に示すように濃度が増加すると酸化速度が速まりますので、注意が必要です。汚染度前回に比較して計数汚染度がNAS級から等級に変化はなく、良好でした。前回に比較して全酸価はmgKOH/gからmgKOH/gに上昇していましたが、新油値のmgKOH/g以内にあり、良好でした。対象設備は継続使用可能な状態にあると判断します。そして、今後も傾向監視を推奨します。全酸価は良好と判断します。全酸価全酸価はmgKOH/gと新油値mgKOH/g以内にあり、良好と判断します。は良好と判断します。計数汚染度計数汚染度はNAS級と当社推奨の管理限界値のNAS級以内にあり、良好と判断します。重量汚染度は.mg/mlと当社推奨の管理限界値のmg/ml以内にあり、良好と判断します。機器の潤滑状態SOAPで銅が検出されました。SOAPSOAPの結果、油の添加剤成分であるリン、亜鉛が検出されました。一方、銅が検出されており、銅を使用した部分の溶出が発生していると考えられます。この溶出は亜鉛系添加剤成分の亜鉛と銅が反応し、溶出することが知られています。銅濃度は別紙鉱油の酸化に対する金属触媒の影響に示すように銅濃度が増加すると酸化速度が速まります。酸化劣化の進行状況を全酸価の変化で監視されることを推奨します。D－SOAPD－SOAPの結果、摩耗により発生する鉄、錫、銅が検出されていないことから、良好と判断します。フェログラフィーフェログラフィーの結果、異常摩耗の早期発見パラメータであるIs値がのマイナス乗と良好の範囲にあり、潤滑状態は正常と判断します。
報告№109-09136 報告№113-00151 | 分析№109-001160 分析№113-000555 | 113-000555 | 分析の結果、本試料油はデータが高濃度になる可能性がある停止中の排油口から、採油されているにもかかわらず、計数汚染度のみが管理基準を少し超えた程度でした。計数汚染度がこのレベルの場合、油圧システムでは、バルブ類の不動作現象がおきやすくなることがあるため対策が必要です。対象設備は継続使用可能な状態にあると判断します。但し、今後の摩耗進行の有無を確認するためにも傾向監視を継続することが有効です。濾過今後、バルブ類の動作障害やフィルタおよびストレーナの目詰まりが発生することが懸念されるため、濾過を推奨します。定期的な分析今後懸念される凝着摩耗の進行を監視するため、定期的に分析を実施することを推奨します。最適な採油方法本試料油は、機器停止中にドレンバルブから採油されているため、分析データが高濃度に出ていると推定されます。正確なデータによる診断を行うためにも、今後の採油は、極力運転中もしくは停止直後の油槽中層部から実施されることを推奨します。は、フェログラフィーおよびSOAP/D-SOAPの結果から総合的に判断した結果、継続使用は可能ですが、今後の機器の機能を確認するためにも傾向管理が有用と考えます。フェログラフィー【定量分析：Is値】Is値は異常摩耗の早期発見パラメータのつで、摩耗粒子を定量化するために用います。前回に比較してIs値はの乗から乗に低下したものの、やや高い値でした。フェログラフィー【定性分析：摩耗粒子および摩耗形態観察】分析結果から観察された代表的な粒子は、以下の通りでした。正常な摩耗粒子・潤滑状態が正常なマイルド摩耗により発生。黒錆・潤滑状態がやや厳しい凝着摩耗により発生。金属接触が厳しく、且つ、高い摩擦熱が発生していると考えられます。鉄錆、樹脂等・外部から混入したと考えられます。観察された摩耗粒子の中でも黒錆は、将来的な摩耗の進行に繋がる可能性を示唆しているため、傾向監視が必要と思われます。黒錆は凝着摩耗に分類されます。これらの摩耗粒子は、摺動面で凝着、破断を繰り返し、この過程で生じる移着粒子が成長して摩耗粒子となります。そのため、摺動面では局部的に油膜切れが発生していることを示しています。この状態が継続した場合、摩耗粒子のサイズは徐々に大型化していき、設備の損傷に至る場合がありますので、傾向監視が必要です。Iカップリング発光分光分析【SOAP/D-SOAP】検出された金属元素から発生箇所を推定すると、以下の通りでした。鉄、銅、錫・シリンダ内壁、ポンプ内部等リン、亜鉛・オイル添加剤カルシウム、バリウム、ナトリウム・外部混入異物計数汚染度は前回に比較してNAS級からNAS級にランク低下したものの、当社推奨の管理限界値に到達していました。フィルタ表面の異物観察で鉄錆、砂等が観察されたことから、汚染度が高い要因は、摩耗と外部混入異物の影響と思われます。
報告№102-0105 報告№102-0165 | 分析№102-00803 分析№102-01397 | 102-01397 | 結論ベアリングは使用可能な状態にあると考えられますが、球面ブッシュとベアリングケースの摩耗により発生した摩耗粒子がころがり軸受軌道面に噛み込み、フレーキング発生の起点となる損傷が発生し、疲労摩耗が進展することが懸念されるため、摩耗粒子が平衡濃度に到達する運転時間が時間以上経過した時点で分析を実施し、疲労摩耗の進行状況を確認されることを推奨します。考察前回に比較して、計数汚染度、SOAP／D－SOAPには増加傾向を示しているデータは確認されていないものの、異常摩耗の早期発見パラメータであるフェログラフィーのIs値がの乗から乗に桁上昇していました。フェログラフィーの摩耗粒子形態観察の結果、すべり摩擦により発生したシビア粒子が最も多くみられ、ころがり軸受の寿命を示すフレーキングの始まりを示すマイクロフレーキング粒子、ころがり軸受を保持している球面ブッシュとベアリングケースとの摺動面に塗布されている潤滑剤の成分であるモリブデンを多く含む粒子も見られました。これらのことから、ころがり軸受を保持している部品とベアリングケースとの摺動面で金属接触が発生していることが確認できます。又、ベアリング軌道面でマイクロフレーキングが発生していることも確認できます。尚、フライアッシュの混入が摩耗発生の原因と推定されていますが、フライアッシュの主成分であるカルシウムはと前回のに比較して微増であり、フライアッシュの混入スピードは非常に小さなものと考えられました。又、フライアッシュの混入により発生する微小な切削粒子が確認されていないことから、フライアッシュが主原因で摩耗が発生しているとは考えにくいと判断します。
報告№106-0035 報告№106-0035 ミルの振動値が若干高いため、原因調査として減速機のトライボ診断を実施した。今回、その関連でミルローラジャーナル軸受の診断を実施した。 | 分析№106-00184 分析№106-00184 | 106-00184 | お客様よりご提供いただいた経緯に関する情報は以下の通りでした。トライボ診断を実施し、油の劣化・汚染状態・軸受の潤滑状態を確認する。振動の発生原因がローラジャーナル軸受であるかを確認する。停止中に採油した本試料油を分析した結果、本試料油には№および№ローラに確認されたμm未満のマイクロフレーキングより若干大きな粒子が確認されました。また、汚染度、D－SOAPの鉄濃度も№および№ローラに比較して高く、さらに異常摩耗の早期発見パラメータであるフェログラフィーのIs値もの乗領域にありました。以上の分析結果から、№および№ローラに比較して潤滑状態がやや厳しい状況にあり、軸受軌道面にはマイクロフレーキングが発生しているものの、現段階では転がり軸受の寿命の指標となるフレーキングには進展していないため、振動の発生原因は、軸受の損傷によるものではないと考えられました。現在のところ、ベアリングは継続使用可能と判断できますが、今後、更に摩耗が進行し、フレーキングに進展することが懸念されるため、運転時間時間経過後に再度分析を実施し、摩耗の進行状況を確認されることを推奨します。これらのことは、SOAP／D－SOAPで前回に比較して軸受の摩耗により発生する鉄及び銅が上昇したこと異常摩耗の早期発見パラメータであるフェログラフィーのIs値がの乗から乗に桁上昇して高いこと摩耗粒子形態観察の結果から、μm未満のマイクロフレーキングが確認されたこと以上のことから判断しました。尚、粘度が当社推奨の管理限界値内にあるものの、新油に比較して％以上低下しており、軌道面で潤滑油が繰り返しせん断を受け、粘度が低下している可能性があります。このことからも、潤滑状態が若干厳しい状態で推移していたことが伺えました。管理限界値内にあるものの、粘度が新油に比較して％低下していることが確認されました。粘度の低下が確認されました。粘度はmm/sと新油値.mm/sに比較して、粘度変化率は-％で当社推奨管理限界値である±％以内にあるものの、低下してきていることが確認されました。水分は良好と判断します。水分は.ppmと管理限界値の以下にあり、良好と判断します。全酸価は良好と判断します。全酸価はmgKOH/gと新油データのmgKOH/gに比較して高い値を示しているものの、IRの結果で油劣化の兆候を示すカルボン酸が確認されていないことからから、良好と判断します。IRは良好と判断します。IRの結果、新油スペクトルに比較して変化がないことから、継続使用可能な状態にあると判断します。計数汚染度は当社推奨の管理限界値を超えていました。計数汚染度はNAS級以上と当社推奨の管理限界値のNAS級を超えていました。重量汚染度は.mg/mlでした。重量汚染度は.mg/mlでした。機器の潤滑状態フェログラフィーの結果、軸受軌道面にμm未満のマイクロフレーキングが確認されました。現在のところ、転がり軸受の寿命の指標となるフレーキングが発生していないことから、ベアリングは継続使用可能と判断しますが、今後、更に摩耗が進行し、フレーキングに進展することが懸念されるため、運転時間時間経過後に再度分析を実施し、摩耗の進行状況を確認されることを推奨します。SOAPの結果、鉄、銅およびクロムが検出されました。SOAPの結果、軸受軌道面の摩耗により発生した鉄、銅およびクロムが検出されました。D－SOAPの結果、鉄およびクロムが検出されました。D－SOAPの結果、軸受軌道面の摩耗により発生した鉄およびクロムが検出されました。フェログラフィーの結果、継続使用可能な状態にあると判断します。フェログラフィーの結果、μm未満のマイクロフレーキングが発生していると考えられます。
報告№103-6062 | 分析№103-01453 | 103-01453 | 樹脂軸受に変更後に精点Aを実施した結果、本軸受は継続使用可能と判断します。但し、光学顕微鏡写真に示すように外部から混入した異物、金属片が多く見られ、更に、D－SOAPで錫が検出されていることから、樹脂軸受に変更する前に使用していたホワイトメタルの摩耗が油中に残っていると考えられました。これらの異物や摩耗粒子などの硬い異物が軸受摺動面に噛み込み摩耗が進行するため、可能であれば濾過を実施することを推奨します。尚、濾過が実施できない場合は、ヶ月後に精点Bを実施し、摩耗の進行状況を確認することを併せて推奨します。これらのことは、光学顕微鏡写真に示すように、外部から混入した鉄錆、金属片が多く見られ、D－SOAPで、ホワイトメタルの主成分である錫が検出されたことから判断しました。
報告№102-0332 | 分析№102-03265 | 102-03265 | 本試験は、油が黒褐色に変色していたため、その原因を調査することを目的としました。油が黒褐色に変色する原因を考える場合、その原因は以下の二つがあげられます。油の劣化による変色油の汚染による変色上記二つの原因について、分析の結果から検討しました。分析の結果、油が黒褐色に変色した原因は、μm以下の微小な鉄のスラッジが大量に発生したためと考えられました。これらの粒子は、スラストランナーを固定している勘合部にゆるみが生じ、そこでフレッティングが発生し、摩耗が発生したものと考えられました。この摩耗粒子はサイズがμm以下と小さく、直ちに異常な摩耗状態に進行するとは考えにくいものの、今回のように高濃度になると軸受摺動面に噛み込み、軸受表面やスラストランナー表面粗さを増大させ、油膜ができにくい状態になり、異常摩耗に至る場合が考えられますので、早めの対策が必要です。また、鉄がこれだけの高濃度になっている場合、軸受を支えているボルトやスラストランナーの締結部、ボルト部でもフレッティングが発生している可能性があります。仮に、これらの箇所でフレッティングが発生しているとすれば、振動発生から、軸受損傷に至ることもありえると思われました。今回更油を実施しておりますが、油槽内を清掃してもμm以下の小さな粒子は残留してしまう可能性が高いため、循環濾過により油槽内を清浄にされることを推奨します。
報告№109-09423 報告№109-09423 | 分析№109-002691 分析№109-002691 | 109-002691 | 濾過前の試料油を分析した結果、計数汚染度が前回のNAS級から、今回NAS級に約年ヶ月でランク増加していました。摩耗粒子の形態観察で前回に比較して金属接触が厳しい場合に発生するシビア粒子、外部から混入したと思われる鉄錆、砂等が比較的多く観察されました。フィルタ表面の異物観察で金属片、鉄錆等が観察されました。D－SOAPの結果、前回に比較してメタルの主成分である鉄および錫が増加していました。・シビア粒子軸受摺動部や鉄系材料同士が接触し摩耗する箇所、例えばラビリンス、軸受支持部、油用ポンプ内部などで局部的に厳しい金属接触が発生している可能性があります。今後、更に摩耗が進行することが懸念されます。・外部混入異物今後、これらの異物が軸受摺動面に噛み込み摩耗が進行することが懸念されます。・メタルの摩耗軸受の摩耗が進行している可能性があり、今後さらに摩耗が進行することが懸念されます。・汚染度の増加汚染度が増加した要因は、摩耗粒子と外部混入異物の影響と思われます。これらの障害発生に対する弊害を勘案の上、ヶ月以内に再度分析を実施し、汚染度および摩耗の進行状況を確認されることを推奨します。尚、RBOTが前回に比較し、min上昇しています。RBOTが上昇した理由は、更油、補給を実施した仮設タンクで他の軸受油と混合して濾過を実施した濾過機配管内や仮設タンクなどに油が残留していた以上のことが考えられます。お客様からの情報から～いずれにも該当せず、原因は分かりませんでした。しかし、RBOT値に加えて、全酸価や粘度の各データが良好の範囲にあることから本試料油は継続使用可能な状態にあることが確認されました。今後は今回のRBOT値によりデータ管理を行います。
報告№108-0227 報告№110-00596 | 分析№108-01664 分析№110-002617 | 110-002617 | Iカップリング発光分光分析供試のギヤ油をSOAP／D－SOAPで分析した結果、鉄、銅、アンチモン、ニッケル、リン、亜鉛、カルシウム、バリウム、アルミニウム、ナトリウムが検出されました。これらの検出された金属元素から発生箇所を推定すると鉄、銅、アンチモン、ニッケル・軸受等リン・オイル添加剤亜鉛、カルシウム、バリウム、アルミニウム、ナトリウム・外部混入異物であると思われます。このうち、機械部品が摩耗したと思われる元素はのグループです。フェログラフィー異常摩耗の早期発見パラメータとして摩耗粒子を定量化して評価するフェログラフィーのIs値は、前回のの乗から乗に上昇したことから、潤滑状態が厳しくなっていることを示していました。摩耗粒子の形態で比較的多く観察された粒子は、潤滑状態が正常な場合に発生する摩耗粒子、繰返し応力を受けて発生する疲労摩耗粒子でした。このような摩耗粒子が観察された場合には、潤滑部では正常なマイルド摩耗、疲労による疲労摩耗が発生していることが分かります。前回に比較して計数汚染度はNAS級から等級に変化はないものの、やや高い値でした。フィルタ表面の異物観察で表面が茶褐色で金属片、鉄錆等が観察されたことから、汚染度が高い要因は、摩耗とスラッジ、外部混入異物の影響と思われます。前回同様に粘度、水分、全酸価、IRの各データは良好でした。軸受および潤滑油は継続使用可能な状態にあるものの、軸受軌道面では油膜切れにより発生する凝着摩耗が発生していることが確認されました。今後転がり軸受の寿命の進行が懸念されるため、稼働時間時間以内に再度分析を実施し、摩耗の進行状況を確認することを推奨します。
報告№108-5071 報告№110-00397 | 分析№108-02721 分析№110-001821 | 110-001821 | 潤滑油は継続続使用可能な状態にあるものの、今後は障害予防を目的に以下の対策を推奨します。追加分析消泡性能が低下した場合、ギヤ歯面での油膜形成に影響が出て摩耗の発生が進展することがあります。今後は消泡性能低下の影響により摩耗が進展する可能性がありますので、フェログラフィーおよびSOAPを追加することを推奨します。分析周期の短縮今後、全酸価の上昇が予測されますので、同様に分析周期を短縮して傾向監視を強化することを併せて推奨します。分析結果全酸価が上昇していました。泡立ち試験の結果、消泡性能が低下していることが確認されました。粘度粘度は.mm/sと新油値mm/sに比較して、粘度変化率は-％で、当社推奨の管理限界値である±％以内にあり、良好と判断します。泡立ち試験泡立ち試験は-と新油に比較して高い値でした。水分はppmと当社推奨の管理限界値の以下であり、良好と判断します。全酸価全酸価は.mgKOH/gと新油値.mgKOH/gに比較して高いものの、IRの結果で油劣化の兆候を示すカルボン酸の吸収が確認されていないことから、良好と判断します。
報告№109-09136 報告№114-00114 | 分析№109-001160 分析№114-000342 | 114-000342 | 潤滑油の性状、汚染度は全て良好の範囲にあることから、継続使用可能な状態にあると判断します。軸受は継続使用可能な状態にあると判断します。但し、D-SOAPでメタルの主成分である錫が検出されています。今後メタルの摩耗進行が懸念されるため、以下の対策を推奨します。定期的な分析今後の進行が懸念される摩耗の推移を監視するため、年以内に再分析実施を推奨します。軸受メタルの情報提供今後軸受メタルの摩耗が進行した場合、摩耗程度を評価する必要がありますので、次回分析時には、メタルサイズ、回転数、直近のメタル交換からの運転時間をお知らせください。最適な採油方法本試料油は、機器停止中にドレンバルブから採油されています。機器が停止している状態では、別紙油粒子の沈降の影響に示すように油槽内で撹拌がなくなり固形物が沈降するため、油中汚染度は高くなると推定されます。今後の採油は、極力運転中もしくは停止直後の油槽中層部から実施されることを推奨します。
|  | 10501446 | 分析NO － 年月日 トライボシステム診断レポート会社名 ○○殿 分析項目 機種 新油 粘度指数 流動点 機番・使用箇所 ライン 粘度 引火点 油名 IWS 水分 比重 油種 作動油 全酸価 銅板腐食 採油日 年月日 NAS等級 粘度 他情報 重量汚染度 摩耗状態の判定良好注意要処置汚染状態の判定良好注意要処置良好注意要処置総合考察＜＞粘度指数はであった。粘度はmm/s、粘度は.mm/sであった。水分は.ppmであった。全酸価は.mgKOH/gであった。汚染度NAS級、重量汚染度mg/mlであった。流動点は-.であった。引火点はであった。密度は.g/cmであった。銅板腐食はaであった。
報告№109-09136 報告№110-00479 | 分析№109-001160 分析№110-002155 | 110-002155 | 摩耗状態前回に比較してSOAP／D－SOAPの結果で、鉄および錫濃度に大きな変化はなく、異常摩耗の早期発見パラメータであるフェログラフィーのIs値がのマイナス乗と良好でした。汚染度前回に比較して計数汚染度はNAS級からNAS級にランク減少し、良好でした。前回同様に粘度、水分、全酸価、IR、RBOTの各データは良好でした。潤滑油および軸受は継続使用可能な状態にあると判断します。なお、使用油の使用期間または使用時間が不明であったため、ご要求の油の余寿命に関する検討は行えませんでした。可能であれば、これらの情報をご提供下さい。
報告№105-6050 報告№105-4559 | 分析№105-01529 分析№105-02662 | 105-02662 | 分析の結果、計数汚染度がNAS級とやや高い値でした。摩耗粒子形態観察で外部から混入した鉄錆が観察されたことから、汚染度が高い原因は、外部から混入した異物の影響と考えられます。これらの異物は、年月に油を全量交換した際に、外部から混入したか、或いは、交換した新油が汚染されていたか、更油前の油が残存していたなどの可能性が考えられます。今後、これらの異物が軸受摺動面に噛み込み摩耗が進行することが懸念されるため、ヶ月以内に再度分析を実施し、汚染状況及び摩耗の進行状況を確認されることと、濾過を実施されるよう推奨します。これらのことは、計数汚染度がNAS級とやや高いこと異常摩耗の早期発見パラメータであるフェログラフィーのIs値がと良好の範囲にあるものの、摩耗粒子形態観察の結果、外部から混入した鉄錆が観察されたこと以上のことから判断しました。
報告№108-0387 報告№108-5070 | 分析№108-02609 分析№108-02712 | 108-02712 | 分析の結果、計数汚染度がNAS級とやや高い値となっています。異常摩耗の早期発見パラメータであるフェログラフィーのIs値がの乗とやや高く、摩耗粒子の形態観察およびフィルタ表面の異物観察で鉄錆、砂等がやや多く観察されたことから、汚染度が高い要因は、外部混入異物の影響と考えられます。今後、これらの異物が軸受摺動面に噛み込み摩耗が進行することが懸念されるため、濾過を実施されることを推奨します。但し、今回観察された外部混入異物は、今回の採油がドレンバルブから採油を実施しているため、ドレンバルブ配管内部に残留していた汚染物が検出された可能性も考えられますので、次回採油時には廃油を十分に行うなどご注意下さい。これらのことは、計数汚染度がNAS級とやや高いこと異常摩耗の早期発見パラメータであるフェログラフィーのIs値がの乗とやや高く、摩耗粒子の形態観察およびフィルタ表面の異物観察で鉄錆、砂等がやや多く観察されたこと以上のことから判断しています。尚、を示す粘度、水分、全酸価、IRの各データが良好の範囲にあり、この油は継続使用可能と判断します。
報告№104-0214 | 分析№104-01520 | 104-01520 | トライボ診断により、機器軸受の潤滑状態、潤滑油の劣化状態を診断することを目的としました。分析の結果、摩耗は安定しているものと判断します。このことは、以下の点から判断しました。計数汚染度がNAS級と前回のNAS級に比較してランク減少したことD-SOAPの結果、軸受メタルの摩耗により発生する錫が検出されず、ギヤ歯面の摩耗により発生する鉄がと検出量が僅かであること異常摩耗の早期発見パラメータであるフェログラフィーのIs値がのマイナス乗と良好の範囲にあること尚、を示す全酸価、IRの各データが良好であることから、この油は継続使用可能と判断します。
報告№101-0307 | 分析№101-02936 | 101-02936 | 本試験は、ランナーボス油への水分混入によるサーボモータの異常摩耗発生を確認する目的で実施しました。分析の結果、計数汚染度、重量汚染度、共に当社推奨の管理限界値を超えていました。この状態での使用は、バルブの動作障害やストレーナの目詰まり等が発生する可能性が高いため、予防するため、早急に濾過を実施し系統内を清浄にする必要があります。また、摩耗の状況をフェログラフィーにより確認した結果、厳しい金属接触があった場合に発生するシビア粒子が支配的であり、油圧ポンプの摺動部、サーボシリンダの摺動面、主軸内部にある可動機構の摺動部分、圧油導入部のスリープ軸受等に摩耗が発生していると考えられました。尚、D－SOAPの結果、銅、亜鉛が検出されており、銅合金製の摺動面材の摩耗が発生していると思われますので、ご確認下さい。又、水分が.とランナーボス油に混入した水分の影響が圧油導入装置まで及んでおりますので、ボス油同様に更油を実施されることを推奨します。
報告№109-09136 | 分析№109-001160 | 114-001091 | 分析の結果、は良好の範囲にあることから、潤滑油は継続使用可能な状態にあると判断します。対象設備は継続使用可能な状態にあると判断します。但し、異常摩耗の早期発見パラメータであるフェログラフィーのIs値がレベルとやや高く、摩耗粒子の形態観察で切削粒子やシビア粒子が比較的多く観察されました。潤滑部では、潤滑状態がやや厳しい状態にあることから、以下の対策を推奨します。切削粒子、シビア粒子は、摩擦面が将来的に異常摩耗へ進展する可能性を示唆しているため、傾向監視が有用と思われます。詳細は、別紙傾向監視が必要な摩耗粒子をご覧ください。定期的な分析クランクメタル、ピストンリングなどの摩耗の進行を監視するために、定期的に分析を実施し、進行状況を確認されることを推奨します。
報告№109-09249 報告№110-00306 | 分析№109-001747 分析№110-001245 | 110-001245 | 主電動機軸受＋圧縮機ギヤ・軸受油中金属の分析は、試料油を以上の高温で発光させた光を分光器で分光し、金属固有の波長から元素を特定するとともに、光の強度から濃度を求めるIカップリング発光分光分析法を用います。また摩耗状態は、SOAP法により求めた金属成分と濃度に、フェログラフィー法による早期発見パラメータであるIs値と摩耗粒子分析とを加味し、さらに摩耗粒子の形態により摩擦面で発生している摩耗機構を推定して総合的に判断します。Iカップリング発光分光分析供試の冷凍機油を分析した結果、検出された金属は油中金属元素の結果表に示すように、鉄、銅、ニッケル、錫、リン、亜鉛、カルシウム、ケイ素、ナトリウム、マグネシウムでした。これら検出された金属元素から発生箇所を推定すると、鉄、銅、ニッケル、錫・軸受、ギヤ等リン、亜鉛、カルシウム、ケイ素、ナトリウム、マグネシウム・外部混入異物であると思われます。このうち、機械部品が摩耗したと思われる元素はのグループです。フェログラフィー摩耗粒子分析結果から観察された粒子は、外部から混入したと思われる鉄錆等でした。潤滑状態と摩耗形態異常摩耗の早期発見パラメータとして摩耗粒子を定量化して評価するフェログラフィーのIs値は、潤滑状態が正常なの乗となっていました。汚染度物重量はmg/mlと当社推奨の管理限界値を超えていました。フィルタ表面の異物観察で表面が茶褐色で鉄錆、砂等が観察されたことから、汚染度が高い要因は、スラッジと外部混入異物の影響と思われます。有機物・有機化合物は、IRチャートによる新油分析値との比較の結果、新油と異なるピークが確認されたことから、異種油の混入、或いは、油名が違う可能性があります。潤滑油および軸受は継続使用可能な状態にあるものの、以下の対策が必要です。濾過油中の汚染度が高く、観察された異物が軸受摺動面やギヤ歯面に噛み込み摩耗が進行することが懸念されるため、濾過を推奨します。油名の確認有機物・有機化合物は、IRチャートによる新油分析値との比較の結果、新油と異なるピークが確認されたことから、異種油の混入、或いは、油名が違う可能性がありますので、ご確認ください。分析結果特性低下有機物・有機化合物は、IRチャートによる新油分析値との比較の結果、新油と異なるピークが確認されたことから、異種油の混入、或いは、油名が違う可能性があります。粘度粘度はmm/sと新油値.mm/sに対する粘度変化率は-.％で、当社推奨の管理限界値である±％以内にあり、良好と判断します。全酸価冷凍機油の全酸価は、油メーカによって初期値が違うため統一した管理基準を設定するのが困難であることから、当社では管理限界値を設定しておらず、新油分析値との比較及び他の分析項目の結果より全酸価の状態判断を行います。その結果、全酸価は.mgKOH/gと新油値.mgKOH/gに比較して若干高くなっていますが、IRチャートに示すように劣化の兆候として現れるカルボン酸などの有機物・有機化合物の発生が確認されていないことから、異常のない値と判断します。有機物・有機化合物有機物・有機化合物は、IRチャートによる新油分析値との比較の結果、新油と異なるピークが確認されたことから、異種油の混入、或いは、油名が違う可能性があります。色相はLであり、新油値のLに比較して高い値でした。汚染に係るパラメータの分析結果は、汚染度物重量は当社推奨の管理限界値を超えていました。水分は.ppmであり、当社推奨の管理限界値の以下であることから良好と判断します。汚染粒子数はNAS級であり、当社推奨の管理限界値のNAS級以内であることから良好と判断します。汚染度物重量はmg/mlであり、当社推奨の管理限界値のmg/mlを超えていました。摩耗フェログラフィーによる摩耗粒子の観察の結果、潤滑状態が正常な場合に発生する摩耗粒子、外部から混入したと思われる鉄錆等が比較的多く観察されました。異常摩耗の早期発見パラメータであるフェログラフィーのIs値がの乗と良好の範囲にあるものの、摩耗粒子の形態観察の結果、潤滑状態が正常な場合に発生する摩耗粒子、外部から混入したと思われる鉄錆等が比較的多く観察されました。金属濃度SOAP法により金属濃度を測定した結果、潤滑箇所で発生する金属接触によって検出される鉄がppm、銅がppm、ニッケルがppm、錫がppm、外部から混入したと思われるケイ素がppm検出されました。金属濃度酸溶解法により金属濃度を測定した結果、潤滑箇所で発生する金属接触によって検出される鉄がppm、銅がppm、錫が.、外部から混入したと思われるリンが、亜鉛が、カルシウム、ナトリウムが、マグネシウムが検出されました。
報告№109-09136 報告№112-00475 | 分析№109-001160 分析№112-001986 | 112-001986 | エンジン摺動部は継続使用可能な状態にあると判断します。はフェログラフィーおよびSOAP-Tの結果から総合的に判断した結果、正常な状態にあると考えられます。フェログラフィー【定量分析：Is値】Is値は異常摩耗の早期発見パラメータのつで、摩耗粒子を定量化するために用います。前回に比較してIs値はの乗から変化はなく、低い値でした。フェログラフィー【定性分析：摩耗粒子および摩耗形態観察】分析結果から比較的多く観察された粒子は、以下の通りでした。正常な摩耗粒子・潤滑状態が正常なマイルド摩耗により発生。Iカップリング発光分光分析【SOAP-T】検出された金属元素から発生箇所を推定すると、以下の通りでした。鉄、ニッケル・エンジン部品カルシウム、マグネシウム・添加剤ナトリウム・外部混入異物メタルの摩耗程度SOAP-Tの結果、メインメタルやクランクメタルの主成分である錫は検出されませんでした。前回から今回までの間にLを補給していることから、タンク油量がLですので年月～月の間で約回入れ替わっていることになります。今回の錫濃度は検出されていないことから、年月日採油時の累積錫濃度からメタルの摩耗程度を確認しました。計算の結果、摩耗深さはμmでした。一般的にホワイトメタルのオーバーレイ厚さは、薄くてもμm程度はありますが、軸受表面から約分の程度摩耗していると推定されますので、今後も引き続き傾向監視が必要です。尚、観察された摩耗形態がマイルド摩耗が支配的であるため可能性としては低いと思われますが、仮にクランクメタルの上メタル個に摩耗が集中したとすると、摩耗深さはμmとなります。オーバーレイの厚さをμm程度とすると、オーバーレイは既に摩耗していることになります。クロムの摩耗体積SOAP-Tの結果、カム・カムロールの主成分であるクロムは検出されませんでした。カム・カムロールの摩耗が発生していないことが確認できました。粒度分布粒度分布は.～μmの範囲にあり、.μmにピークが確認されました。μm以下の粒子が多いことから、燃焼して発生したすす等であることが分かりました。分析結果粒度分布粒度分布は.～μmの範囲にあり、.μmにピークが確認されました。μm以下の粒子が多いことから、燃焼して発生したすす等が油中粒子の主成分であることが推測できます。は良好と判断します。SOAP-TSOAP-Tの結果、鉄、ニッケル、油の添加剤成分であるカルシウム、マグネシウム、外部から混入したと思われるナトリウムが検出されました。SOAP-TSOAP-Tの結果、油の添加剤成分であるカルシウム、外部から混入したと思われるナトリウムが検出されました。フェログラフィー異常摩耗の早期発見パラメータであるIs値がの乗と良好の範囲にあり、摩耗状態は正常と判断します。
報告№106-6091 報告№106-6092 | 分析№106-02075 分析№106-02079 | 106-02079 | 目的トライボ診断を実施し、グリースの物理的性状、機器の潤滑状態を確認する。分解点検が必要かを判断する。考察分析の結果、摩耗粒子形態観察で転がり軸受の寿命の指標となるフレーキングの発生は確認されなかったことから、本軸受は継続使用可能と判断します。一方、グリースの物理的性状を示す、ちょう度、滴点、全酸価、IRの各データが良好の範囲にあることから、グリースは継続使用可能な状態であると判断します。以上のことから、本軸受は分解点検の必要はないと判断します。尚、報告書の管理表中に示しているSOAP／D-SOAPは、グリース潤滑の場合、摩耗粒子が均一に分散していないため、測定値が大きく変動することがありますので参考値としてお考え下さい。
報告№109-09249 報告№110-00306 | 分析№109-001747 分析№110-001220 | 110-001220 | ポンプC側＋反C側油中金属の分析は、試料油を以上の高温で発光させた光を分光器で分光し、金属固有の波長から元素を特定するとともに、光の強度から濃度を求めるIカップリング発光分光分析法を用います。また摩耗状態は、SOAP法により求めた金属成分と濃度に、フェログラフィー法による早期発見パラメータであるIs値と摩耗粒子分析とを加味し、さらに摩耗粒子の形態により摩擦面で発生している摩耗機構を推定して総合的に判断します。Iカップリング発光分光分析供試のタービン油を分析した結果、検出された金属は油中金属元素の結果表に示すように、鉄、亜鉛、カルシウム、バリウム、ケイ素、ナトリウム、マグネシウムでした。これら検出された金属元素から発生箇所を推定すると、鉄・軸受等亜鉛、カルシウム、バリウム、ケイ素、ナトリウム、マグネシウム・外部混入異物であると思われます。ケイ素の検出金属濃度でケイ素がppm検出されました。一般に、潤滑油中からケイ素が検出された場合の原因として、シリコン油或いは、シリコン系の添加剤が検出されるフェログラフィーおよびフィルタ表面の異物観察で砂が多く観察されて検出されるシリコングリースをシール部に塗布している場合、このシリコングリースが潤滑油に混入して検出されるなどが挙げられますが、今回検出が比較的高濃度であることからの可能性が考えられます。については、分析結果では確認することが出来ませんので、これに関する情報があれば提供をお願いします。フェログラフィー摩耗粒子分析結果から観察された粒子は、外部から混入したと思われる鉄錆、砂、樹脂等でした。潤滑状態と摩耗形態異常摩耗の早期発見パラメータとして摩耗粒子を定量化して評価するフェログラフィーのIs値は、潤滑状態が正常なの乗となっていました。汚染粒子数はやや高く、汚染度物重量はmg/mlと当社推奨の管理限界値を超えていました。金属濃度で亜鉛が検出され、フィルタ表面の異物観察で表面が茶褐色で鉄錆、砂等が観察されたことから、汚染度が高い要因は、スラッジと外部混入異物の影響と思われます。粘度、全酸価、酸化安定度、有機物・有機化合物の各データは良好でした。潤滑油および軸受は継続使用可能な状態あるものの、汚染度が高いことから、以下の対策が必要です。油槽内の清掃本設備の油量が少なく、今回の採油で全量抜き取っていますが、油中の汚染度が高く、油槽内に残留する可能性があります。そのため、異物等が軸受軌道面に噛み込み摩耗が進行することが懸念されます。念のため、新油充填前に油槽内を清掃されることを推奨します。シリコン系のグリースや添加剤の確認シリコン系の添加剤やグリースを使用している箇所があるかについてご確認下さい。分析結果特性低下特性低下に係るパラメータの分析結果は良好と判断します。粘度粘度はmm/sと新油値mm/sに対する粘度変化率は+％で、当社推奨の管理限界値である±％以内にあり、良好と判断します。全酸価添加タービン油の全酸価は、油メーカによって初期値が違うため統一した管理基準を設定するのが困難であることから、当社では管理限界値を設定しておらず、新油分析値との比較及び他の分析項目の結果より全酸価の状態判断を行います。その結果、全酸価は.mgKOH/gと新油値.mgKOH/gに比較して若干高くなっていますが、IRチャートに示すように劣化の兆候として現れるカルボン酸などの有機物・有機化合物の発生が確認されていないことから、異常のない値と判断します。酸化安定度酸化安定度はminであり、当社推奨の管理限界値のmin以上であることから良好と判断します。有機物・有機化合物有機物・有機化合物は、IRチャートによる新油分析値との比較の結果、cm-付近に劣化の兆候を示すカルボン酸の吸収が確認されていないことから、良好と判断します。色相はLであり、新油値のLに比較して大きな変化はないことから、良好と判断します。汚染に係るパラメータの分析結果は、汚染粒子数はやや高く、汚染度物重量は当社推奨の管理限界値を超えていました。水分はppmであり、当社推奨の管理限界値の以下であることから良好と判断します。汚染粒子数はNAS級であり、当社推奨の管理限界値のNAS級以内であるものの、やや高い値でした。汚染度物重量はmg/mlであり、当社推奨の管理限界値のmg/mlを超えていました。摩耗フェログラフィーによる摩耗粒子の観察の結果、外部から混入したと思われる鉄錆、砂、樹脂等が比較的多く観察されました。異常摩耗の早期発見パラメータであるフェログラフィーのIs値がの乗と良好の範囲にあるものの、摩耗粒子の形態観察の結果、外部から混入したと思われる鉄錆、砂、樹脂等が比較的多く観察されました。金属濃度SOAP法により金属濃度を測定した結果、外部から混入したと思われる亜鉛、バリウムがppm、ケイ素がppm検出されました。金属濃度酸溶解法により金属濃度を測定した結果、潤滑箇所で発生する金属接触によって検出される鉄が、外部から混入したと思われる亜鉛が、カルシウム、バリウム、ナトリウム、マグネシウムが検出されました。
報告№109-09136 報告№112-00018 | 分析№109-001160 分析№112-000038 | 112-000038 | 浄油前に比較して計数汚染度および重量汚染度は共に減少していました。浄油前に比較して計数汚染度NAS級以上からNAS級にランク減少し、重量汚染度は.mg/mlからmg/mlに減少していました。油中金属濃度浄油前同様にD－SOAPで油の添加剤成分であるリンが検出されました。
報告№108-0387 報告№108-6554 | 分析№108-02609 分析№108-02861 | 108-02861 | 精点Aを実施し、前回データと照合した結果、油中粒子の増加が極僅かですが確認されています。油中の粒子濃度は、油膜破断による発生や、油槽内などでの沈降が均衡したところで一定、いわゆる平衡状態になりますが、このバランスが崩れると増加する場合と減少する場合とに分かれます。増加した場合は、発生と減少の均衡が崩れ、摩耗の発生や外部混入が始まったことを示し、またこれとは反対に、減少した場合は発生量が減少しているか、或いは、減少量が大きくなっていることを示し、特に減少は、汚染状態や潤滑状態が良好であることを示唆しています。今回は、油中粒子の増加が確認されています。油中粒子が増加した理由は、摩耗が僅かに進行したと考えられます。但し、前々回から今回採油まで更油を実施しておらず、年ヶ月経過しても軸受メタルの主成分である錫が検出されていないことから、良好な潤滑状態が継続していたものと考えられます。これらのことは、前回に比較して、計数汚染度はランク増加しているものの良好の範囲にあり、SOAP／D-SOAPの鉄および錫濃度に変化がないこと異常摩耗の早期発見パラメータであるフェログラフィーのIs値がのマイナス乗と良好の範囲にあること以上のことから判断しています。尚、潤滑油の基本特性も良好の範囲にあることから継続使用可能と判断します。
報告№109-09136 報告№111-00485 | 分析№109-001160 分析№111-002229 | 111-002229 | 潤滑油および減速機は継続使用可能な状態にあると判断します。但し、今後も摩耗の進行を傾向監視するため、以下の対策を推奨します。定期的な分析凝着摩耗の進行を監視するため、定期的に分析を実施し、摩耗の進行状況を確認することを推奨します。バックラッシによる評価トライボ診断では、バックラッシの増加量を分析結果から計算できますので、構造が確認できる図面、ギヤの形式、歯形、モジュール、歯数、歯幅、油入替後の稼働時間ならびに分解点検後の稼働時間をお知らせ下さい。計算結果をご報告いたします。最適な採油方法本試料油は、機器停止中に点検口から採油されています。機器が停止している状態では、別紙油粒子の沈降の影響に示すように油槽内で撹拌がなくなり固形物が沈降するため、油中汚染度は低くなると推定されます。今後の採油は、極力運転中もしくは停止直後の油槽中層部から実施されることを推奨します。フェログラフィー異常摩耗の早期発見パラメータとして摩耗粒子を定量化して評価するフェログラフィーのIs値は、潤滑状態が正常なの乗でした。摩耗粒子の形態で比較的多く観察された粒子は、潤滑状態が正常な場合に発生する摩耗粒子金属潤滑部が局部的に油膜切れを起して発生するシビア粒子でした。これらの摩耗粒子が観察された場合、潤滑部で発生している摩耗形態は、正常なマイルド摩耗潤滑状態がやや厳しい凝着摩耗であることが分かります。Iカップリング発光分光分析供試の潤滑油を分析した結果、検出された金属元素は、SOAPの結果表に示すように、鉄、銅、錫、リン、亜鉛、カルシウム、バリウム、アルミニウム、ナトリウム、マグネシウムでした。検出されたこれらの金属元素から発生箇所を推定すると鉄、銅、錫・ギヤ・軸受等リン・オイル添加剤亜鉛、カルシウム、バリウム、アルミニウム、ナトリウム、マグネシウム・外部混入異物であると思われます。このうち、機械部品が摩耗したと思われる元素はのグループです。計数汚染度は当社推奨の管理限界値に到達していました。フィルタ表面の異物観察で金属片、鉄錆、砂等が観察されたことから、汚染度が高い要因は、摩耗と外部混入異物の影響と思われます。粘度、全酸価、IR、RBOTの各データは良好でした。尚、別紙RBOTの減少傾向から油の余寿命を求めた結果、本試料は直近の更油から起算して稼働日数が年月まで使用可能であることが分かります。本試料油の添加剤は、一般に、タービン油に比較して極圧添加剤や摩耗防止剤などの濃度が高く、この影響でRBOT試験の結果が変動する傾向があります。そのため、ギヤ油の余寿命の評価をタービン油と同等の精度で得るには、RBOTの結果に加え、粘度、全酸価、IRなどのデータを総合的に判断することが必要です。
報告№109-09136 報告№111-00736 | 分析№109-001160 分析№111-003755 | 111-003755 | 潤滑油は継続使用可能な状態にあると判断します。粘度、全酸価、IR、RBOTの各データは良好でした。尚、RBOTは、新油値に比較して変化はありませんでした。このことから、酸化防止剤の消耗は確認されず、この油は継続使用可能な状態にあると判断できました。水分は良好でした。
報告№109-09136 報告№112-00752 | 分析№109-001160 分析№112-003398 | 112-003398 | 粘度および引火点が大幅に低下しており、燃料油の混入が推定されるため、以下の対策を推奨します。更油粘度および引火点が大幅に低下していることから、予期せぬ爆発事故を予防するため、更油するまで使用を停止し、直ちに更油することを推奨します。摩耗進行の監視クランクメタル、ピストンリングなどの摩耗の進行を監視するために、定期的に分析を実施し、進行状況を確認されることを推奨します。はフェログラフィーおよびSOAPの結果から総合的に判断した結果、継続使用は可能ですが、機器の機能を保持するためにも傾向管理が有用と考えます。フェログラフィー【定量分析：Is値】Is値は異常摩耗の早期発見パラメータのつで、摩耗粒子を定量化するために用います。今回のIs値はの乗とやや高い値でした。フェログラフィー【定性分析：摩耗粒子および摩耗形態観察】分析結果から比較的多く観察された粒子は、以下の通りでした。正常な摩耗粒子・潤滑状態が正常なマイルド摩耗により発生。切削粒子・異物や金属表面の微小突起による切削摩耗により発生。黒錆・潤滑状態がやや厳しい凝着摩耗により発生。金属接触が厳しく、且つ、高い摩擦熱が発生していると考えられます。フリクションポリマ・局部的に高圧・高温となる場合に発生。鉄錆、砂等・外部から混入したと考えられます。観察された摩耗粒子の中でも切削摩耗、黒錆は、将来的な摩耗の進行に繋がる可能性を示唆しているため、傾向監視が必要と思われます。切削摩耗は、他の摩耗形態に比較して摩耗進行速度が速く注意が必要で、定期的なトライボ診断による状態監視が必要と考えます。切削摩耗の原因となる混入異物が残留している場合、この異物により切削摩耗が継続して発生する可能性があります。黒錆は、凝着摩耗に分類されます。この摩耗粒子は、摺動面で凝着、破断を繰り返し、この過程で生じる移着粒子が成長して摩耗粒子となります。そのため、摺動面では局部的に油膜切れが発生していることを示しています。この状態が継続した場合、摩耗粒子のサイズは徐々に大型化していき、設備の損傷に至る場合がありますので、傾向監視が必要です。Iカップリング発光分光分析【SOAP】検出された金属元素から発生箇所を推定すると、以下の通りでした。鉄、鉛、錫、銅・エンジン部品リン、亜鉛、カルシウム、ホウ素・添加剤アルミニウム、ナトリウム・外部混入異物水分は良好でした。粘度粘度は、mm/sと新油値のmm/sに比較して粘度変化率が-％となっており、当社推奨の管理限界値である±％を超えていました。粘度低下は、低粘度の異種油を給油したり、或いは、燃料が混入したりすることが原因として考えられます。引火点の分析結果が低下しているため、本試料油の粘度低下は、燃料油が混入して起きていると推定されます。燃料油が混入したまま使用した場合、予期せぬ爆発が発生することもあるため、大至急更油して下さい。塩基価はmgKOH/gと当社推奨の管理限界値以下にありました。引火点引火点はと新油カタログ値に比較して低下していました。IRIRの結果、新油のIRスペクトルと一致しない箇所が確認されました。
報告№108-0133 報告№108-4510 | 分析№108-00811 分析№108-00928 | 108-00928 | BFP－T付属設備のターニング装置で不具合が発生した。潤滑油が継続使用可能かを確認する。ターニング装置のギヤの潤滑状態を確認する。潤滑油が継続使用可能かを確認する。を示す粘度、水分、全酸価、IRの各データは良好であることから、この油は継続使用可能と判断します。ターニング装置のギヤの潤滑状態を確認する。今回の採油は、対象設備の停止中に油タンクから実施しているため、油循環中に採油した場合に比較し、油中粒子の沈降の影響を受け分析データが低濃度に出る可能性も考えられましたので考察はこれらを踏まえて行いました。分析の結果、油中摩耗粒子の形態には、ギヤの異常摩耗により発生する摩耗粒子は観察されていない事から、潤滑状態は正常であると判断できました。但し、停止中の油タンクからすくって採油した状態であるため、摩耗粒子の大きなサイズは沈降している可能性があります。より正確に評価するには、粒子の沈降の影響を極力抑え、油中粒子が均一な分散状態に近い状態で採油が実施できるように、対象設備の運転中、または停止直後に再度採油を実施して評価されることを推奨します。
報告№105-0284 | 分析№105-01811 | 105-01811 | 粘度がmm/sと新油のmm/sに比較して、粘度変化率は+.％で、処置領域にありました。現在、ISOVGからISOVGに移行しているため異常ではなく、本試料油は継続使用可能と判断します。
報告№107-6009 報告№107-0074 | 分析№107-00301 分析№107-00344 | 107-00344 | 、汚染状態を確認する。分析の結果、を示す粘度、水分、全酸価、IR、RBOTの各データは良好でした。一方、計数汚染度がNAS級とやや高い値でした。今回の試料油は、機器停止中の廃油口から採油しているため汚染度がやや高くなっていますが、フィルタ写真の観察結果から分かるように、摩耗で発生したと思われる金属片や外部から混入したと思われる鉄錆、砂等の異物が多く確認され、これらが汚染度の悪い原因となっていると推定されました。金属片は、摩耗により発生した場合が考えられますので、念のため、今回も試料油に対してフェログラフィーおよびSOAP／D－SOAPによる摩耗診断を追加実施されることを推奨します。外部混入異物は、廃油口から実施した影響により観察されたと思われます。今回、潤滑油を全量抜き取っておりますので、新油を充填する際にはフラッシングを念入りに実施することを併せて推奨します。尚、追加分析の実施で摩耗の発生が確認された場合、更油後も発生し続ける可能性があるため、機器運転再開後に再度分析を実施し、摩耗の発生状況を確認することが必要になる場合があります。
報告№109-09136 報告№110-00040 | 分析№109-001160 分析№110-000122 | 110-000122 | 前回同様には良好でした。尚、RBOTが前回に比較してmin上昇しています。RBOTが上昇する要因は、更油や補給が考えられます。お客様からの情報では、更油や補給を実施していないことから、RBOTが上昇した原因は分かりませんでした。但し、今回の分析結果で、全酸価および粘度の各データに大きな変化はなく、異種油の混入などは確認されていないため、本試料油は継続使用可能な状態にあります。今後は、今回のRBOT値を基に潤滑油の寿命を評価します。潤滑油は継続使用可能な状態にあると判断します。
報告№104-4011 | 分析№104-00594 | 104-00594 | 分析の結果、を示す粘度、水分、全酸価、IR、を示す計数汚染度、重量汚染度の各データは良好であることから、この油は継続使用可能と判断します。摩耗粒子の観察結果から見たは、異物の噛み込みにより発生したμm未満の切削粒子がやや多く見られたことから、異物の影響で発生する切削摩耗が発生していることが確認されました。切削粒子が発生するような摩耗形態を切削摩耗と呼びます。この摩耗形態は比較的摩耗速度が早いため、発生した摩耗粒子により汚染度が上昇し、フィルタの目詰まり等の原因になります。今回データは継続使用可能な状態を示しているものの、本試料油の系統内にはμmのフィルタが設置されているため、仮に潤滑状態が異常になった場合に発生するμm前後の大型摩耗粒子は発生していたとしてもフィルタに捕捉されると考えられます。このようなケースでは、使用されている油量、系内を循環している油の流量を知り、又、フィルタの通過直前と直後から採取した油の汚染度の差からフィルタの濾過効率を確認し、その結果から実際の摩耗状態を推定する方法があります。又、フィルタに捕捉された摩耗粒子を直接分析し、摩耗状態を診断する方法もありますので、使用後のフィルタ提供もご検討下さい。
報告№108-0131 報告№108-0131 | 分析№108-00775 分析№108-00775 | 108-00775 | 分析の結果、転がり軸受の寿命の指標となるフレーキングで発生する摩耗粒子が観察されていないことから、軸受は継続使用可能と判断します。但し、異常摩耗の早期発見パラメータであるフェログラフィーのIs値がの乗と高く、摩耗粒子の形態観察で疲労摩耗粒子が多く観察されたことから、局部的な疲労摩耗が発生していることが確認されました。今後更に摩耗が進行し、転がり軸受の寿命の指標となるフレーキングへ進展することが懸念されるため、定期的に分析を実施し、摩耗の進行状況を確認することを推奨します。計数汚染度が当社推奨の管理限界値に到達していました。計数汚染度は当社推奨の管理限界値に到達していました。計数汚染度はNAS級と当社推奨の管理限界値のNAS級に到達していました。重量汚染度はmg/mlでした。重量汚染度はmg/mlでした。機器の潤滑状態異常摩耗の早期発見パラメータであるフェログラフィーのIs値がの乗と高く、摩耗粒子の形態観察で疲労摩耗粒子が多く観察されました。SOAPは良好です。SOAPの結果、油の添加剤成分であるリンが検出されました。摩耗により発生する鉄が検出されていないことから、良好と判断します。D－SOAPの結果、鉄が検出されました。D－SOAPの結果、摩耗により発生する鉄が検出されました。フェログラフィーの結果、疲労摩耗粒子が多く観察されました。異常摩耗の早期発見パラメータであるフェログラフィーのIs値がの乗と高く、摩耗粒子の形態観察の結果、疲労摩耗粒子が多く観察されました。
報告№109-09136 報告№111-00703 | 分析№109-001160 分析№111-003550 | 111-003550 | 分析の結果、潤滑油および軸受は継続使用可能な状態にあると判断します。但し、計数汚染度が比較的良好であるにもかかわらず重量汚染度が高くなっていることから、基油、または、添加剤が劣化してスラッジ化していると思われます。今回のように重量汚染度が高い場合、停止時間が長くなって油温が低下した場合、軸受表面にスラッジが析出し静摩擦係数が大きくなり起動時の起動開度が大きくなることがありますので、念のため起動時の起動開度の状態を確認することを推奨します。なお、基油や添加剤がいったんスラッジ化した場合、発生したスラッジは無くなることがないことから、無害化することが必要になると思われます。無害化は、弊社がこれまで貴社の他水力発電所で実施したTS－によるスラッジ溶解がもっとも効果的であると思われますので、この方法による対策を推奨します。スラッジの無害化スラッジの発生により起動開度が増加することがありますので、起動時時に起動開度の確認と同時に、TS－の投与によるスラッジの無害化を推奨します。参考にTS－の効果を確認するために、試料油に対して％を投与し、混合試験を実施しました。その結果、表に示すように混合前がmg/mlであったのに対して、混合後はmg/mlと減少して効果が確認されたことから、今回はTS－を％投与、その後精密な濾過を実施されることを推奨します。表TS－％混合試験重量汚染度 除去率 混合前 混合後 再分析凝着摩耗の進行を監視するため、ヶ月後に回目の初期試験を実施し、摩耗の進行状況を確認することを推奨します。フェログラフィー異常摩耗の早期発見パラメータとして摩耗粒子を定量化して評価するフェログラフィーのIs値は、潤滑状態がやや厳しいの乗でした。摩耗粒子の形態で比較的多く観察された粒子は、潤滑状態が正常な場合に発生する摩耗粒子金属潤滑部が局部的に油膜切れを起して発生するシビア粒子でした。これらの摩耗粒子が観察された場合、潤滑部で発生している摩耗形態は、正常なマイルド摩耗潤滑状態がやや厳しい凝着摩耗であることが分かります。Iカップリング発光分光分析供試の潤滑油を分析した結果、検出された金属元素は、SOAPの結果表に示すように、鉄、銅、錫、カルシウム、バリウム、ナトリウムでした。検出されたこれらの金属元素から発生箇所を推定すると鉄、銅、錫・軸受等バリウム・オイル添加剤カルシウム、ナトリウム・外部混入異物であると思われます。このうち、機械部品が摩耗したと思われる元素はのグループです。重量汚染度は管理限界値を超えていました。D－SOAPで油の添加剤成分であるバリウムが検出され、フィルタ表面の異物観察で表面が茶褐色で金属片、鉄錆、砂等が観察されたことから、汚染度が高い要因は、摩耗とスラッジ、そして外部混入異物の影響と思われます。このスラッジは、主機停止中などの油温が低い状態で析出し、軸受表面に固着するため、主機起動時の静摩擦係数が上昇し、起動時にトルクが上昇することが懸念されます。IR、RBOTの各データは良好でした。
報告№109-09136 報告№112-00204 | 分析№109-001160 分析№112-000818 | 112-000818 | 軸受は継続使用可能な状態にあると判断します。但し、SOAPで銅濃度が高いことから、以下の対策を推奨します。定期的な分析今後、油劣化の進行が懸念されるため、定期的に分析を実施し、摩耗および酸化劣化の進行状況を確認することを推奨します。はフェログラフィーおよびSOAP／D－SOAPの結果から総合的に判断した結果、やや厳しい状態にあると考えられます。フェログラフィー【定量分析：Is値】Is値は異常摩耗の早期発見パラメータのつで、摩耗粒子を定量化するために用います。今回のIs値はのマイナス乗と低い値でした。フェログラフィー【定性分析：摩耗粒子および摩耗形態観察】分析結果から比較的多く観察された粒子は、以下の通りでした。正常な摩耗粒子・潤滑状態が正常なマイルド摩耗により発生。Iカップリング発光分光分析【SOAP／D－SOAP】検出された金属元素から発生箇所を推定すると、以下の通りでした。銅、ニッケル・軸受等リン、亜鉛・添加剤ナトリウム・外部混入異物銅の溶出SOAPの結果、銅がと高い値でした。銅の溶出箇所は、貴社ご提供の図面からデフレクターとバッフルという部品からと考えられます。これらの部品はオイルシールの役目を果たしていることから、溶出が継続した場合、シャフトとのギャップが増大し、油漏れの原因になることが懸念されます。巡視の際には油漏れと油面の低下に注意を払う必要があります。今後は、銅の溶出が継続した場合、ギャップが増大することにより油漏れが発生し、さらには油面低下により潤滑不良が発生し、摩耗が進行することが懸念されます。また、銅濃度の増加は、別紙鉱油の酸化に対する金属触媒の影響に示すように濃度の増加とともに酸化速度が加速することが分かっています。計数汚染度、重量汚染度は共に良好でした。分析結果は良好と判断します。計数汚染度計数汚染度はNAS級と当社推奨の管理限界値のNAS級以下にあり、良好と判断します。重量汚染度は.mg/mlと当社推奨の管理限界値のmg/ml以下にあり、良好と判断します。SOAPの結果、銅が高い値でした。SOAPSOAPの結果、油の添加剤成分であるリン、亜鉛が検出されました。一方、銅が検出されました。銅を使用した部分の溶出が進行していると考えられます。この溶出は検出された亜鉛系添加剤の成分と銅が反応し、溶出することが知られています。別紙鉱油の酸化に対する金属触媒の影響に示すように銅濃度が増加すると酸化速度が速まります。D－SOAPD－SOAPの結果、摩耗により発生する鉄および錫が検出されていないことから、良好と判断します。フェログラフィー異常摩耗の早期発見パラメータであるフェログラフィーのIs値がのマイナス乗と良好の範囲にあり、摩耗状態は正常と判断します。
報告№109-09136 報告№110-00075 | 分析№109-001160 分析№110-000253 | 110-000253 | ・汚染度前回に比較して計数汚染度がNAS級から等級に変化はありませんでした。・摩耗状態SOAP／D－SOAPの結果、鉄および錫濃度に変化はなく、異常摩耗の早期発見パラメータであるフェログラフィーのIs値がのマイナス乗と良好の範囲にありました。前回同様に全てのデータが良好の範囲にあることから、摩耗の安定が確認され、潤滑状態は正常と判断します。結論本軸受は継続使用可能な状態にあると判断します。
報告№108-0075 報告№108-0098 | 分析№108-00429 分析№108-00568 | 108-00568 | 今回の分析対象とした機器は、平成年以降分解点検をしていないため、グリースを分析し、グリースの性状と軸受の摩耗状態を確認する。グリース中の摩耗粒子をフェログラフィーにより分析した結果、軸受軌道面および転動面で極微小領域の金属接触により発生した摩耗粒子が若干観察されたものの、潤滑状態は良好であると判断できる状態にあると推定されます。したがって、転がり軸受は継続使用が可能と判断します。一方、グリースの物理的性状を示す、ちょう度、滴点、全酸価、IRの各データが良好の範囲にあることから、グリースは継続使用可能な状態であると判断します。尚、報告書の管理表中に示しているSOAP／D－SOAPは、グリース潤滑の場合、摩耗粒子が均一に分散していないため、測定値が大きく変動することがありますので参考値としてお考え下さい。
報告№104-8008 報告№104-8008 | 分析№104-00155 分析№104-00155 | 104-00155 | 分析の結果、計数汚染度がNAS級と当社推奨の管理限界値に到達していました。摩耗粒子形態観察及び光学顕微鏡写真に示すように、外部から混入した鉄錆が観察されたことから、汚染の原因は、外部から混入した異物によるものと考えられました。今後、これらの異物が軸受摺動面に噛み込み摩耗が進行する場合があるため、早急に濾過を実施されることを推奨します。一方、SOAPで銅がppm検出されていました。この原因は以下のことが考えられます。冷却水用蛇管にフィンがついていた場合、振動により摩耗する。油の添加剤成分である亜鉛と銅が反応して銅が溶出する。及びの現象が同時に起こる。等が考えられます。冷却水用蛇管が溶解、または、摩耗している場合、蛇管にピンホールが発生することに注意が必要です。この場合、潤滑油に水分が混入しますので、水分値の増加により確認できます。また、油中の銅濃度が以上になった場合、別添資料鉱油の酸化に対する金属触媒の影響に示すとおり油の劣化速度が加速しますので、銅濃度は以下で管理されることを併せて推奨します。更に、SOAPでケイ素がppm検出されていました。このケイ素は、油の添加剤の消泡剤の主成分ですが、通常、消泡剤のケイ素は～ppm程度であるため、今回検出されたケイ素は消泡剤ではない。ケイ素は砂の主成分ですが、フェログラフィーの摩耗粒子形態観察で確認された砂は少ないことから、外部から混入した砂によるものではない。シリコングリースをシール部に塗布している場合、このシリコングリースが潤滑油に混入している可能性が考えられる。以上のことから、ケイ素は外部から混入した異物ですが、けい砂等の砂ではなく、シリコングリース等である可能性がありますので、シリコングリース使用している箇所があるかをご確認下さい。これらのことは、計数汚染度がNAS級と当社推奨の管理限界値に到達していたこと異常摩耗の早期発見パラメータであるフェログラフィーのIs値が、.と良好の範囲にあるものの、摩耗粒子形態観察で、外部から混入した鉄錆が観察されたこと光学顕微鏡写真に示すように、鉄錆、μmの金属片が見られたことSOAPで、銅がppm、ケイ素がppm検出されたこと以上のことから判断しました。
報告№109-09136 | 分析№109-001160 | 113-002260 | 異常摩耗の早期発見のパラメータであるIs値はレベルと正常でした。また、異常摩耗の兆候を示す摩耗粒子が顕著に観察されなかったことから、は良好と判断します。計数汚染度、重量汚染度は共に良好です。．粘度、水分、酸価、IRの各データは良好です。
報告№109-09375 報告№110-00091 | 分析№109-002511 分析№110-000343 | 110-000343 | ・摩耗状態前回に比較してSOAP／D－SOAPの結果、鉄濃度に変化はなく、異常摩耗の早期発見パラメータであるフェログラフィーのIs値がのマイナス乗と良好でした。・汚染度前回に比較して計数汚染度はNAS級からNAS級にランク増加したものの当社推奨の管理限界値内にあり、良好でした。結論本軸受は継続使用可能な状態にあると判断します。は良好と判断します。計数汚染度計数汚染度はNAS級と当社推奨の管理限界値のNAS級以内にあり、良好と判断します。重量汚染度は.mg/mlと当社推奨の管理限界値のmg/ml以内にあり、良好と判断します。機器の潤滑状態機器の潤滑状態は正常と判断します。SOAPSOAPの結果、摩耗により発生する鉄が検出されていないことから、良好と判断します。D－SOAPD－SOAPの結果、摩耗により発生する鉄が検出されていないことから、良好と判断します。フェログラフィー異常摩耗の早期発見パラメータであるフェログラフィーのIs値がのマイナス乗と良好の範囲にあることから、潤滑状態は正常と判断します。
報告№109-09061 報告№109-09061 | 分析№109-000647 分析№109-000647 | 109-000647 | 汚染度および軸受の潤滑状態分析の結果、計数汚染度が当社推奨の管理限界値に到達し、重量汚染度が当社推奨の管理限界値を超えていることが分かりました。異常摩耗の早期発見パラメータであるフェログラフィーのIs値がの乗とやや高いものの、摩耗粒子の形態観察で観察された粒子は、外部から混入したと思われる鉄錆、樹脂等でした。ミリポアフィルタの表面観察で、金属片、鉄錆、砂等が多く観察されていることと、SOAPでケイ素、SOAP／D－SOAPで鉄が検出されたことから、汚染度およびIs値が高い要因は、外部混入異物の影響と考えられます。外部混入異物は、今回の採油が対象設備の停止中に排油口から採油を実施しているため、排油口配管内部に残留していた汚染物が検出された可能性が高いと思われますが、同時に観察された摩耗粒子は、粒子濃度が高めになる箇所からの採油であるにもかかわらず、正常な潤滑状態下で発生した摩耗粒子が支配的であることから、対象設備の潤滑状態は正常な状態にあると判断します。ケイ素の検出ケイ素がppm検出されています。一般に、潤滑油中からケイ素が検出された場合の原因として、油の消泡剤として使用されるシリコン系の添加剤が検出されるフェログラフィーおよびフィルタ表面の異物観察で砂が多く観察され、これが検出されるシリコングリースをシール部に塗布している場合、このシリコングリースが潤滑油に混入して検出されるなどが挙げられますが、今回の原因は、フィルタで砂が観察されたことから、～の可能性が考えられます。およびについては、分析結果では確認することが出来ませんので、原因を絞込むため、消泡剤の投与をしていないか、また、シリコングリースを使用している箇所があるかについてご確認下さい。を示す粘度、水分、全酸価、IR、RBOTの各データは良好の範囲にあることから、この油は継続使用可能と判断します。
報告№109-09136 報告№111-000121 | 分析№109-001160 分析№111-000632 | 111-000632 | グリースおよび軸受は継続使用可能な状態にあると判断します。フェログラフィー摩耗粒子の形態で比較的多く観察された粒子は、潤滑状態が正常な場合に発生する摩耗粒子、金属潤滑部が局部的に油膜切れを起して発生するシビア粒子でした。このような摩耗粒子が観察された場合には、潤滑部では正常なマイルド摩耗とやや厳しい摩耗による凝着摩耗が発生していることが分かります。但し、凝着摩耗により発生した摩耗粒子は、視野個と少なく、マイルド摩耗により発生した摩耗粒子が支配的であることから、継続使用可能な状態にあると判断します。Iカップリング発光分光分析供試グリースを分析した結果、検出された金属元素は、SOAPの結果表に示すように、鉄、錫、リン、亜鉛、カルシウム、アルミニウム、ナトリウムでした。これらの検出された金属元素から発生箇所を推定すると鉄、錫・軸受等リン、亜鉛・グリース添加剤カルシウム、アルミニウム、ナトリウム・増ちょう剤であると思われます。このうち、機械部品が摩耗したと思われる元素はのグループです。グリースのちょう度、滴点、全酸価、IRの各データは良好でした。
報告№109-09136 報告№112-00020 | 分析№109-001160 分析№112-000043 | 112-000043 | 分析の結果、油中は海水の成分であるナトリウム、マグネシウムが多量に検出されたことから、当該機の軸受は海水の影響で腐食していることが確認されました。海水の混入を予防するとともに、軸受の腐食は急激に進行することから、至急シール部の補修や軸受取替が必要と判断します。水分除去および点検油中の海水濃度が高いことから、水分除去を推奨します。また、水分が混入しやすい状況にありますので、オイルシールやメカニカルシール等の点検を併せて推奨します。軸受の交換水分の影響で腐食摩耗が発生していることから、軸受の交換を推奨します。最適な採油方法本試料油は、機器停止中にドレンから採油されています。機器が停止している状態では、別紙油中粒子の沈降の影響に示すように油槽内で撹拌がなくなり固形物が沈降するため、油中汚染度は高くなると推定されます。今後の採油は、極力運転中もしくは停止直後の油槽中層部から実施されることを推奨します。フェログラフィーIs値は異常摩耗の早期発見パラメータのつで、摩耗粒子を定量化するために用います。今回のIs値はの乗であり、潤滑状態は厳しいと判断できます。摩耗粒子の形態で比較的多く観察された粒子は、潤滑状態が正常な場合に発生する摩耗粒子腐食により発生した赤錆でした。これらの摩耗粒子が観察された場合、潤滑部で発生している摩耗形態は、正常なマイルド摩耗腐食による腐食摩耗であることが分かります。Iカップリング発光分光分析供試の潤滑油を分析した結果、検出された金属元素は、SOAPの結果表に示すように、鉄、銅、クロム、アンチモン、錫、亜鉛、カルシウム、アルミニウム、ナトリウム、マグネシウムでした。検出されたこれらの金属元素から発生箇所を推定すると鉄、銅、クロム、アンチモン、錫、亜鉛・軸受等カルシウム、アルミニウム、ナトリウム、マグネシウム・外部混入異物であると思われます。このうち、機械部品が摩耗したと思われる元素はのグループです。水分はppmと当社推奨の管理限界値を超えていました。水分の影響で腐食摩耗が発生していると思われます。
報告№109-09136 報告№111-00663 | 分析№109-001160 分析№111-003335 | 111-003335 | 減速機は継続使用可能な状態にあると判断します。但し、今後も摩耗の進行を傾向監視するため、以下の対策を推奨します。定期的な分析切削摩耗の進行を監視するため、定期的に分析を実施し、摩耗の進行状況を確認することを推奨します。フェログラフィー異常摩耗の早期発見パラメータとして摩耗粒子を定量化して評価するフェログラフィーのIs値は、前回のの乗から変化はなく、潤滑状態が安定していることを示していました。摩耗粒子の形態で比較的多く観察された粒子は、潤滑状態が正常な場合に発生する摩耗粒子異物の噛み込みにより発生する切削粒子でした。これらの摩耗粒子が観察された場合、潤滑部で発生している摩耗形態は、正常なマイルド摩耗異物による切削摩耗であることが分かります。減速機で切削摩耗が発生した場合、減速機内部で使用されている転がり軸受が切削摩耗により生じた軌道面の損傷が起点となって寿命が分の程度に低下することがあることから、切削摩耗には十分注意する必要があります。切削摩耗の発生原因となる混入異物が残留している場合、この異物により切削摩耗が継続して発生する可能性があります。Iカップリング発光分光分析供試の潤滑油を分析した結果、検出された金属元素は、SOAPの結果表に示すように、鉄、ニッケル、リン、亜鉛、カルシウム、ナトリウム、ホウ素でした。検出されたこれらの金属元素から発生箇所を推定すると鉄、ニッケル、亜鉛・ギヤ・軸受等リン・オイル添加剤カルシウム、ナトリウム、ホウ素・外部混入異物であると思われます。このうち、機械部品が摩耗したと思われる元素はのグループです。前回に比較して計数汚染度はNAS級からNAS級にランク減少し、良好でした。分析結果は良好と判断します。計数汚染度計数汚染度はNAS級と当社推奨の管理限界値のNAS級以内にあり、良好と判断します。重量汚染度はmg/mlでした。機器の潤滑状態摩耗粒子の形態観察の結果、潤滑状態が正常な場合に発生する摩耗粒子、異物の噛み込みにより発生する切削粒子が比較的多く観察されました。SOAPSOAPの結果、摩耗により発生する鉄が検出されていないことから、良好と判断します。D－SOAPD－SOAPの結果、摩耗により発生する鉄が検出されました。フェログラフィー異常摩耗の早期発見パラメータであるフェログラフィーのIs値がの乗と良好の範囲にあるものの、摩耗粒子の形態観察の結果、潤滑状態が正常な場合に発生する摩耗粒子、異物の噛み込みにより発生する切削粒子が比較的多く観察されました。
|  | 114-000818 | 分析の結果、前回に比較してに大きな変化はないことから、潤滑油は継続使用可能な状態にあると判断します。対象設備分析の結果、前回に比較してSOAPおよびフェログラフィーの各データに大きな変化はないことから、摩耗は安定しており、対象設備は継続使用可能な状態にあると判断します。
報告№109-09136 報告№112-00076 | 分析№109-001160 分析№112-000200 | 112-000200 | 潤滑油および軸受は継続使用可能な状態にあると判断します。但し、今後も摩耗の進行を傾向監視するため、以下の対策を推奨します。定期的な分析凝着摩耗の進行を監視するため、定期的に分析を実施し、分析データによる摩耗の進行状況を確認することを推奨します。オイルリングの点検日常点検の際にオイルリングの回転状況を確認することを推奨します。濾過または更油油中の汚染度が高いことから、観察された摩耗粒子が軸受軌道面に噛み込み摩耗が進行することが懸念されるため、濾過または更油を推奨します。軸受メタルの情報提供今後軸受メタルの摩耗が進行した場合、摩耗程度を評価する必要がありますので、次回分析時には、メタルサイズ、回転数、直近のメタル交換からの運転時間をお知らせください。フェログラフィーおよびSOAP-Tの結果から総合的に判断した結果、やや厳しい状態にあると考えられます。フェログラフィー【Is値】Is値は異常摩耗の早期発見パラメータのつで、摩耗粒子を定量化するために用います。今回のIs値はのマイナス乗と低い値でした。フェログラフィー【摩耗粒子および摩耗形態】分析結果から比較的多く観察された粒子は、以下の通りでした。正常な摩耗粒子・潤滑状態が正常なマイルド摩耗により発生。銅系シビア粒子・潤滑状態がやや厳しい凝着摩耗により発生。金属潤滑部が局部的に油膜切れを起していると考えられます。観察された摩耗粒子の中でも銅系シビア粒子は、注意が必要です。オイルリングと主軸間、またはオイルリングと軸受台金側面との間で摩耗が発生していると考えられます。このような場合、オイルリングと主軸の間で摩擦が低下したり、台金との摩擦が増大するなどの影響でオイルリングが円滑に回転し難い状況が発生します。その結果、潤滑油のかき揚げ量が減少し、軸受摺動面で油膜切れを引き起こす可能性があります。Iカップリング発光分光分析【SOAP-T】検出された金属元素から発生箇所を推定すると、以下の通りでした。鉄、鉛、銅、錫、亜鉛・軸受等カルシウム、ナトリウム・外部混入異物このうち、機械部品が摩耗したと思われる元素はのグループです。メタルの摩耗分析結果から軸受メタルの摩耗深さを、以下の条件を仮定して求めました。分解点検から今回までに更油を実施していない場合の仮定した錫濃度・当社の経験からメタル面積の約分の程度が摩耗した・更油後の錫濃度を・摺動面の面積をcmその結果、メタル表面の平均的な摩耗深さは.μmとなり、メタルの表面粗さを軸受表面の一般的な粗さであるsと仮定すると、摩耗は軽微であると推定されます。余寿命分解後.時間で摺動面の表面粗さが.μm摩耗したと考えられ、余寿命を計算すると時間と推定されます。この余寿命は、軸受摺動面の表面粗さがμmとなる鏡面状態になり、起動・停止時に油膜が形成されにくい状態を示します。仮定している部分がありますので、参考値としてお考え下さい。計数汚染度はNAS級以上、重量汚染度はmg/mlと共に当社推奨の管理限界値を超えていました。フィルタ表面の異物観察で銅合金、鉄錆、砂等が観察されたことから、汚染度が高い要因は、摩耗と外部混入異物の影響と思われます。粘度、水分、酸価、IRの各データは良好でした。
報告№107-4545 報告№108-5033 | 分析№107-02185 分析№108-01090 | 108-01090 | トライボ診断の結果、全てのデータが良好であることから、この油は継続使用可能と判断します。は良好と判断します。粘度は良好。粘度は.mm/sと新油値mm/sに比較して、粘度変化率は-％で、当社推奨の管理限界値である±％以内にあり、良好と判断します。粘度はmm/sでした。粘度はmm/sでした。粘度指数はでした。粘度指数はでした。水分は良好。水分はppmと当社推奨の管理限界値の以下であり、良好と判断します。全酸価は良好。全酸価は.mgKOH/gと新油値.mgKOH/gと比較して高いものの、IRの結果で、劣化の兆候が確認されなかったことから、良好と判断します。
報告№107-4553 報告№107-4553 | 分析№107-02753 分析№107-02753 | 107-02753 | トライボ診断の結果、潤滑油の基本特性、摩耗、汚染について以下のことが分りました。基本特性油の基本特性としての粘度、全酸価、全塩基価は新油データを基準として評価しますが、今回は油名が不明であったため、比較評価は出来ませんでした。正確な評価には、新油値、或いは新油の提供が必要です。IRの結果、油劣化の兆候を示すカルボン酸と思われる吸収が確認されたことから、油が劣化している可能性が考えられました。水分は、ppmと高い値でした。摩耗状態油中摩耗粒子の観察結果から、摺動面の潤滑はマイルドな状態にあることが確認出来ました。但し、SOAPによる固形分濃度を測定した結果、カルシウムが.ppm検出されました。カルシウムが検出された原因は、油の添加剤成分のカルシウムが析出したためと思われます。カルシウムなどの汚染物は、軸受メタルなどの摺動面に噛み込み、切削摩耗の原因となってメタル摩耗が進行したり、或いは、油温が低温になっている始動時に、オイルの飽和点が下がりスラッジとして析出し、エンジン始動に影響が出たりすることもあるため、これらに対する注意が必要です。弊社では、潤滑状態の過酷度を知るパラメータとして、摩耗粒子を測定し定量化するIs値を適用しています。今回、このパラメータによる評価をした結果、本試料の潤滑状態が混合潤滑領域の初期段階にあることが分かり、摩耗が更に進行する可能性があることが分かりました。汚染状態エンジンオイルの汚染度は、高い値でした。汚染度が高い要因は、SOAPで鉄、油の添加剤成分であるリン、亜鉛、カルシウムが比較的多く検出されたことから、摺動面の摩耗や油の添加剤成分の析出によるものと思われます。総合判断油劣化が確認され、水分及び汚染度が高いことから、更油を実施する必要があります。採油後の再分析の採油周期は、油量、ポンプ吐出油量、ラインフィルタの精度により計算出来るため、これら情報の提供により計算しますので、計算が必要な場合は弊社担当者に連絡をお願いします。
報告№101-0216 | 分析№101-02002 | 101-02002 | 分析の結果、フェログラフィーを除く項目は良好でした。フェログラフィーのIs値がの乗とやや高い値でした。摩耗粒子の形態観察の結果、外部から混入した鉄錆等の異物が多く見られることから、Is値が高い要因は、外部から混入した異物によるものと考えられました。これらの異物がバルブのスプールに噛み込み動作障害を発生させたり、油圧ポンプの摩耗を発生させることが懸念されるため、汚染度はNAS級と良好の範囲にあるものの、濾過を実施されることを推奨します。RBOTがminと新油値のminに比較して％になっていました。この油は年ヶ月間使用していますので、あと年ヶ月間後に使用限界値に到達すると予想されます。但し、今後これまでの減少速度に比較して、早まることが想像されますので、念のため、ヶ月後に再度分析を実施し、RBOTの減少傾向を確認されることを併せて推奨します。尚、採油箇所がドレンバルブで主機停止中に採油しており、フェログラフィーで確認された鉄錆はドレン配管内にあった汚染物が採油時に誤って混入した可能性があるため、採油は主機運転中または停止直後に油槽中層部から実施されることを推奨します。
報告№108-0411 報告№110-00263 | 分析№108-02745 分析№110-001038 | 110-001038 | ・摩耗状態D－SOAPの結果、潤滑油中からは摩耗により発生した鉄が検出されました。粒子の観察結果から、金属潤滑部が局部的に油膜切れを起して発生するシビア粒子、繰り返し応力を受けて発生する疲労摩耗粒子が観察されたことから、潤滑部では、油膜破断による凝着摩耗、疲労による疲労摩耗が発生していることが分かりました。転がり軸受寿命の指標としている摩耗粒子が観察されなかったことから、フレーキングの発生はないものの、異常摩耗の早期発見パラメータであるフェログラフィーのIs値は、の乗とやや高い範囲にあることから、潤滑状態はやや厳しい状態にあると思われます。今後さらに疲労摩耗が進行し、フレーキングに進展することが懸念されます。・汚染度計数汚染度がNAS級と当社推奨の管理限界値に到達していました。フィルタ表面の異物観察で金属片、鉄錆等が観察されたことから、汚染度が高い要因は、摩耗と外部混入異物の影響と思われます。結論軸受は継続使用可能な状態にあるものの、以下の対策が必要です。今後、疲労摩耗等の進行を監視するため、定期的に分析を実施し、摩耗の進行状況を確認することを推奨します。なお、今回採油は更油後稼働時間が時間であり、比較的短時間で摩耗が進行していると思われますので、念のため、稼働時間時間後に再度分析を実施することを併せて推奨します。計数汚染度は当社推奨の管理限界値に到達していました。計数汚染度計数汚染度はNAS級と当社推奨の管理限界値のNAS級に到達していました。重量汚染度はmg/mlでした。機器の潤滑状態D－SOAPの結果、鉄が検出されました。フェログラフィーの結果、金属潤滑部が局部的に油膜切れを起して発生するシビア粒子、繰り返し応力を受けて発生する疲労摩耗粒子が比較的多く観察されました。SOAPSOAPの結果、油の添加剤成分であるリンが検出されました。摩耗により発生する鉄が検出されていないことから、良好と判断します。D－SOAPD－SOAPの結果、摩耗により発生する鉄および銅、油の添加剤成分であるリンが検出されました。フェログラフィーフェログラフィーの結果、異常摩耗の早期発見パラメータであるIs値がの乗とやや高い範囲にあり、摩耗粒子の形態観察の結果、金属潤滑部が局部的に油膜切れを起して発生するシビア粒子、繰り返し応力を受けて発生する疲労摩耗粒子が比較的多く観察されました。
報告№108-0387 報告№108-0524 | 分析№108-02609 分析№108-03754 | 108-03754 | トライボ診断により、機器軸受の潤滑状態、潤滑油の劣化状態を診断する。分析の結果、以下のことが分かりました。転がり軸受の摩耗により発生する鉄がD－SOAPで検出されたものの、微量である異常摩耗の早期発見パラメータであるフェログラフィーのIs値がの乗と良好の範囲にあるものの、外部から混入したと思われる鉄錆、砂等がやや多く観察されたしかし、計数汚染度がNAS級と良好の範囲にある転がり軸受の寿命の指標となるフレーキングの発生は確認されていないこれらのことから、本軸受は継続使用可能と判断できます。ただし、油中には外部から混入したと思われる鉄錆、砂等の異物がやや多く観察されているため、これらの異物が軸受軌道面に噛み込み摩耗が進行する場合があることが懸念されます。今後も、定期的にトライボ診断を実施し、潤滑状態を監視することを推奨します。尚、を示す全酸価、IRの各データは良好の範囲にあることから、この油は継続使用可能と判断します。
報告№108-0227 報告№110-00771 | 分析№108-01664 分析№110-003715 | 110-003715_date110322 | Iカップリング発光分光分析供試のタービン油を分析した結果、検出された金属元素は、SOAPの結果表に示すように、鉄、銅、錫、リン、亜鉛、カルシウム、ケイ素、ナトリウムが検出されました。これらの検出された金属元素から発生箇所を推定すると鉄、銅、錫・軸受等リン、亜鉛、カルシウム、ケイ素、ナトリウム・外部混入異物であると思われます。このうち、機械部品が摩耗したと思われる元素はのグループです。銅を使用した箇所の溶出・摩耗銅を使用した部分の溶出・摩耗が発生しています。亜鉛系添加剤を使用している潤滑油で銅が検出される場合、潤滑系統内でこれらの金属が亜鉛系添加剤の影響により溶出することが知られています。今回の検出は、この溶出と、摺動面の摩耗との双方によるものと考えられます。今後、別紙鉱油の酸化に対する金属触媒の影響に示すように濃度の増加に伴い酸化速度が速まる可能性があります。フェログラフィー異常摩耗の早期発見パラメータとして摩耗粒子を定量化して評価するフェログラフィーのIs値は、潤滑状態がやや厳しいの乗でした。摩耗粒子の形態で比較的多く観察された粒子は、潤滑状態が正常な場合に発生する摩耗粒子、異物の噛み込みなどで発生する切削粒子、金属潤滑部が局部的に油膜切れを起して発生するシビア粒子でした。このような摩耗粒子が観察された場合には、潤滑部では正常なマイルド摩耗、異物による切削摩耗とやや厳しい摩耗による凝着摩耗が発生していることが分かります。切削摩耗は、他の摩耗形態に比較して摩耗進行速度が速く注意が必要で、定期的なトライボ診断による状態監視が必要と考えます。切削摩耗の原因となる混入異物が残留している場合、この異物により切削摩耗が継続して発生する可能性があります。計数汚染度、重量汚染度は共に良好でした。粘度、水分、全酸価、IRの各データは良好でした。軸受および潤滑油は継続使用可能な状態にあると判断します。但し、摩耗粒子の観察結果で切削摩耗が確認されており、今後さらに摩耗が進行することが懸念されるため、定期的に分析を実施し、摩耗の進行状況を確認することを推奨します。
報告№107-6029 報告№107-7028 | 分析№107-02237 分析№107-02314 | 107-02314 | 初期試験を実施した結果、計数汚染度がNAS級と初期値としてはやや高い値でした。D－SOAPの結果で鉄およびメタルの主成分である錫が検出されたことから、汚染度が高い原因は、主軸および軸受メタルの摩耗によるものと考えられました。軸受メタルの摩耗は、軸受メタルの主成分である錫がD－SOAPで検出されたことから確認しています。本試料油は、発電機軸受と水車軸受を潤滑しているため、どちらの軸受が摩耗しているかを特定するのは困難ですが、発電機軸受のサイズは水車軸受に比較して小さく、安全サイドに考えれば、発電機軸受に摩耗が集中したことを想定すれば良いと思われるため、摩耗が発電機軸受に集中したことを仮定して診断を進めました。メタルの摩耗体積をD－SOAPの錫濃度、総油量Lから下式により算出しました。錫の摩耗体積＝錫濃度×-×油量×.×÷錫密度＝.×-××.×÷.＝.平均的な摩耗深さ＝摩耗体積÷摩耗面積×＝.÷.×＝.計算の結果、平均的な摩耗深さが.μmとなり、メタルの表面粗さをsと仮定すると、発電機軸受に摩耗が集中していたとしても、摩耗は僅かであると考えられました。したがって、現在のところ軸受メタルは継続使用可能と判断できます。尚、今後更に摩耗が進行する場合も考えられますので、ヶ月後に精点Bを実施し、摩耗の進行状況を確認することを推奨します。
報告№109-09136 報告№111-00594 | 分析№109-001160 分析№111-002761 | 111-002761 | 対象設備は継続使用可能な状態にあると判断します。但し、SOAP-T法により油中金属分析を実施した結果、カルシウム濃度が若干高く、また潤滑油は水分も若干高いことから、今後摩耗の進行が懸念されました。そのため、以下の対策を推奨します。部分更油、または精密濾過ディーゼルエンジン中にSOAP-Tでカルシウムが検出された場合、そのカルシウムは硫酸カルシウムになっていることが知られています。このカルシウムは、いわゆる石膏であり、軸受の軟質金属に食い込んだり、埋め込まれたりして潤滑中に相手材を切削し、結果として軸受寿命が短くなることが弊社の研究結果から判明しています。本試料油は、このカルシウム濃度が比較的高いため軸受メタルの摩耗が促進する可能性が極めて高いことから、可能であれば更油、あるいは精密な濾過を推奨します。なお、水分の影響により金属表面で腐食摩耗が発生し、発生した鉄錆等の粒子が潤滑部に噛み込み摩耗が進行することがありますので、濾過、あるいは一部を新油と入れ替えて相対的に水分濃度を低くする、いわゆる部分更油によって水分低下させることが必要と判断します。定期的な分析凝着摩耗の進行が懸念されるため、今後は定期的に分析を実施し、摩耗の進行状況を確認することを推奨します。軸受メタルの情報提供今後軸受メタルの摩耗が進行した場合、摩耗程度を評価する必要がありますので、次回分析時には、メタルサイズ、直近のメタル交換からの運転時間をお知らせください。異種油の混入および油名の確認異種油の混入の有無、油名を再確認することを推奨します。フェログラフィー異常摩耗の早期発見パラメータとして摩耗粒子を定量化して評価するフェログラフィーのIs値は、潤滑状態が厳しいの乗でした。摩耗粒子の形態で比較的多く観察された粒子は、潤滑状態が正常な場合に発生する摩耗粒子金属接触が厳しく、且つ、摩擦熱が高い場合に発生する黒錆局部的に高圧・高温となる場合に発生するフリクションポリマでした。これらの摩耗粒子が観察された場合、潤滑部で発生している摩耗形態は、正常なマイルド摩耗潤滑状態がやや厳しい凝着摩耗であり、そして局部的ではあるものの高圧・高温の箇所が発生していることも分かります。フリクションポリマは、潤滑油が摺動面に押し込められ高圧状態になると同時に、圧縮熱により高温状態になった結果、基油自身が重合反応を起こし生成することが知られています。そのため、高圧高温状態の解消がなされなければ、潤滑油の劣化が進行し、粘度上昇に因る潤滑異常に進展する場合があります。Iカップリング発光分光分析供試の潤滑油を分析した結果、検出された金属元素は、SOAP-Tの結果表に示すように、鉄、鉛、錫、リン、亜鉛、カルシウム、バリウム、アルミニウム、ナトリウムでした。検出されたこれらの金属元素から発生箇所を推定すると鉄、鉛、錫・軸受等リン、亜鉛、カルシウム・オイル添加剤バリウム、アルミニウム、ナトリウム・外部混入異物であると思われます。このうち、機械部品が摩耗したと思われる元素はのグループです。カルシウムなどの析出SOAP-Tでカルシウムが検出されました。この影響については、別紙カルシウムなどの析出を御覧ください。計数汚染度計数汚染度はNAS級以上と汚染されていました。フィルタ表面の異物観察で金属片、鉄錆、砂等が観察されたことから、汚染度が高い要因は、摩耗、エンジンオイルの反応生成物、そして外部混入異物の影響と思われます。粒度分布粒度分布は.～μmの範囲にあり、.μmにピークが確認されました。μm以下の粒子が多いことから、燃焼して発生したすす等であることが分かります。水分はppmと当社推奨の管理限界値を超えていました。今後、水分の影響でエンジン内部に錆が発生し、その影響で摩耗が発生する懸念があります。IRIRの結果、新油のIRスペクトルと一致しない箇所が確認されました。異種油の混入または油名の誤りなどが考えられます。
報告№104-0124 報告№105-4535 | 分析№104-00956 分析№105-01123 | 105-01123 | 分析の結果、本軸受は継続使用可能な状態にあると判断します。このことは、異常摩耗の早期発見パラメータであるIs値がの乗と良好の範囲にあることベアリング軌道面から発生した摩耗粒子はマイルドな潤滑状態で発生した摩耗粒子であり潤滑状態は良好な状態で進行していると考えられること鉄濃度から計算したフレーキングの発生面積が内輪軌道面の面積の凡そ.％であること以上のことから判断しました。
報告№101-0288 | 分析№101-02798 | 101-02798 | 分析の結果、全てのデータが良好であることから、この油は継続使用可能であり、潤滑状態も正常と判断します。尚、フェログラフィーの結果、外部から混入した大型の異物が散見されますので、念のため、ヶ月後に再度分析を実施し、汚染度及び摩耗状況を確認されることを推奨します。は良好と判断します。粘度は良好と判断します。粘度はmm/sと新油値mm/sに比較して、粘度変化率は-％で、当社推奨の管理目安である±％以内にあり、良好と判断します。水分は良好と判断します。水分はと当社推奨の管理目安の以下であり、良好と判断します。全酸価は良好と判断します。全酸価は.mgKOH/gと新油値.mgKOH/gと変化がなく良好と判断します。IRの結果、良好と判断します。IRの結果、IRチャートに示すように油劣化の兆候を示すカルボン酸の兆候が確認されておらず、良好と判断します。RBOTは良好と判断します。RBOTはminと当社推奨の管理目安のmin以上あり、良好戸判断します。は良好と判断します。計数汚染度は良好と判断します。計数汚染度はNAS級と当社推奨の管理目安のNAS級以下であり、良好と判断します。重量汚染度は良好と判断します。重量汚染度は.mg/mlと当社推奨の管理目安のmg/ml以下であり、良好と判断します。機器の潤滑状態フェログラフィーの結果、外部から混入した大型の異物が散見されますので、念のため、ヶ月後に再度分析を実施し、汚染度及び摩耗状況を確認されることを推奨します。SOAPの結果は良好です。油中の添加剤及びμm未満の摩耗粒子を検出できるSOAPの結果、油の添加剤成分であるリンがppm、バリウムがppm検出されました。D－SOAPの結果は良好です。大型の摩耗粒子を検出できるD－SOAPの結果、スラストランナーの摩耗により発生した鉄が検出されました。フェログラフィーの結果、やや大型の異物が散見されるため、注意が必要です。摩耗の過酷度を示すフェログラフィーのIs値がのマイナス乗と良好の範囲にあるものの、やや大型の異物が散見されるため、注意が必要です。
|  | 113-001428 | 分析の結果、油の劣化進行は確認されなかったものの、水分は更油が必要な濃度を超えていました。対象設備は継続使用可能な状態にあると判断します。但し、今後の摩耗進行の有無を確認するためにも傾向監視を継続することが有効です。更油或いは部分更油による水分濃度の調整水分の影響により金属表面で腐食摩耗が発生し、発生した鉄錆等の粒子が潤滑部に噛み込み摩耗が進行することがありますので、更油或いは部分更油などにより相対的に水分濃度を低くするなどの方法を推奨します。定期的な分析今後懸念される切削摩耗の進行を監視するため、定期的に分析を実施することを推奨します。はフェログラフィーおよびSOAP-Tの結果から総合的に判断した結果、継続使用は可能ですが、機器の機能を保持するためにも傾向管理が有用と考えます。フェログラフィー【定量分析：Is値】Is値は異常摩耗の早期発見パラメータのつで、摩耗粒子を定量化するために用います。Is値はの乗と、低い値でした。フェログラフィー【定性分析：摩耗粒子および摩耗形態観察】分析結果から比較的多く観察された粒子は、以下の通りでした。切削粒子・異物や金属表面の微小突起による切削摩耗により発生。観察された摩耗粒子の中でも切削粒子は、将来的な摩耗の進行に繋がる可能性を示唆しているため、傾向監視が必要と思われます。摩耗形態の中でも切削摩耗は摩耗進行速度が速く、転がり軸受でこの摩耗形態が発生した場合には寿命が分の程度に低下することも知られており、切削摩耗により生じた軌道面の損傷が起点となって転がり軸受の寿命となるフレーキングに進展することから傾向監視による経過監視が必要です。切削摩耗の発生原因となる混入異物が残留している場合、この異物により切削摩耗が継続して発生する可能性があります。Iカップリング発光分光分析【SOAP-T】検出された金属元素から発生箇所を推定すると、以下の通りでした。鉄、鉛、銅、錫・ギヤ、軸受等リン・添加剤カルシウム、アルミニウム、ケイ素、ナトリウム・外部混入異物粘度粘度は、mm/sと新油値の.mm/sに比較して粘度変化率が-.％となっており、当社推奨の管理限界値である±％以内であり、良好と判断します。水分はppmと当社推奨の管理限界値を超えていました。今後、水分の影響で金属表面に錆が発生し、その影響で摩耗が発生する懸念があります。酸価は.mgKOH/gと新油値.mgKOH/gに比較して大きな変化はなく、良好と判断します。潤滑油および設備の劣化比較と傾向はフェログラフィーおよびSOAP-Tの結果から総合的に判断した結果、前回同様に傾向管理が必要な状態にあると考えられます。フェログラフィー【定量分析：Is値】Is値は前回に比較してのマイナス乗から乗に上昇しているものの良好の範囲にあり、低い値でした。フェログラフィー【定性分析：摩耗粒子および摩耗形態観察】前回に比較して、今回は切削粒子が比較的多く観察されました。Iカップリング発光分光分析【SOAP-T】前回同様に鉄はと変化はありませんでした。粘度粘度は前回に比較して.mm/sからmm/sに低下し、前回同様に当社推奨の管理限界値以内にありました。水分は前回に比較してからppmに増加し、当社推奨の管理限界値を超えていました。酸価は前回に比較して.mgKOH/gから.mgKOH/gに僅かに上昇していました。
報告№104-4548 報告№104-0236 | 分析№104-01752 分析№104-01817 | 104-01817 | アンローダ№走行用陸側減速機の潤滑油を分析し、トライボ診断を実施しました。その結果、以下の通りでした。減速機の潤滑状態減速機の潤滑状態を知るためフェログラフィー及びSOAP／D-SOAPを実施しました。その結果、ギヤ歯面の摩耗が支配的であり、比較的マイルドな摩耗状態で進行していることが確認されました。D-SOAPの鉄濃度と油量リットルから計算によって求めた摩耗体積はmmとなります。減速機の構造、各ギヤのモジュール、歯数、歯幅、初期のバックラッシ等の情報が確認できれば、計算によってもとめた摩耗体積からこれまでのバックラッシ増加量を求め、更に、バックラッシ増加量を設計許容値に照合することで減速機の点検要否を検討することが可能となります。非分解による設備診断を推進する上で必要な、これらの情報を是非ご提供下さい。尚、ギヤ歯面の摩耗はマイルドな摩耗状態で進行していますが摩耗の進行状況を確認することはCBMを推進する上では重要です。傾向監視のための採油周期の検討には、回転数、濾過システムの有無および仕様等が必要ですのでこれらの内容をご提示下さい。潤滑油の劣化潤滑油の劣化状況を確認するため、全酸価及びIRを実施しました。その結果、全酸価が.mgKOH/gと新油値の.mgKOH/g以内にあり、且つ、IRの結果、新油のスペクトルに比較して変化がないことから、この油は継続使用可能と判断します。
|  | 113-002513 | フェログラフィーで観察された代表的な摩耗粒子は以下の通りです。疲労摩耗粒子・繰返し応力による金属疲労で発生。大型化するとフレーキングの発生が懸念されます。
報告№105-6050 報告№106-0021 | 分析№105-01529 分析№106-00095 | 106-00095 | 本試験は、トライボ診断を実施し、軸受の潤滑状態、汚染状況、油の劣化状態を確認することを目的としました。【軸受の潤滑状態】ベアリング転動面および外輪とベアリングケース間で、フレッティングにより発生した赤錆、金属接触が厳しい場合に発生するシビア粒子が発生していることが確認されました。また、異常摩耗の早期発見パラメータであるフェログラフィーのIs値がの乗と高く、今後転がり軸受の寿命の指標となるフレーキングへの進展が懸念されるため、ヶ月後にトライボ診断を実施し、摩耗の進行状況を確認することを推奨します。【油の汚染状況】計数汚染度がNAS級と汚染され、重量汚染度はmg/mlでした。【油の劣化状態】油の劣化状況を確認するために実施した粘度、水分、全酸価、IRの各データが良好であることから、この油は継続使用可能と判断します。
報告№109-09136 報告№110-00753 | 分析№109-001160 分析№110-003571 | 110-003571 | Iカップリング発光分光分析供試のタービン油を分析した結果、検出された金属元素は、SOAP／D－SOAPの結果表に示すように、鉄、銅、錫、カルシウム、ケイ素、ナトリウムが検出されました。これらの検出された金属元素から発生箇所を推定すると鉄、銅、錫・軸受等カルシウム、ケイ素、ナトリウム・外部混入異物であると思われます。このうち、機械部品が摩耗したと思われる元素はのグループです。軸受の余寿命金属元素分析で軸受メタルの主成分である錫がppm検出されたため、前回と今回の分析結果を基にメタル摩耗の状態を検討しました。検討には、下式で摩耗速度を計算し、その結果から現時点における平均的な摩耗深さを求めました。その結果、摩耗の深さは軸受表面から.μmであると推定できました。y=×-x+.----ここでy:平均的な摩耗深さx:運転時間本軸受がこの摩耗速度で、摩耗の限界に到達する時間、いわゆる限界使用時間を試算すると、軸受の表面粗さをsとした場合の余寿命は約万時間になると推定され、摩耗速度が非常に小さく、良好な潤滑状態が継続しているものと判断できます。フェログラフィー異常摩耗の早期発見パラメータとして摩耗粒子を定量化して評価するフェログラフィーのIs値は、潤滑状態が正常なの乗でした。摩耗粒子の形態で比較的多く観察された粒子は、潤滑状態が正常な場合に発生する摩耗粒子、外部から混入したと思われる鉄錆等でした。このような摩耗粒子が観察された場合には、潤滑部では正常なマイルド摩耗が発生していることが分かります。計数汚染度、重量汚染度は共に良好でした。全酸価、IRの各データは良好でした。今回の採油条件を踏まえて結果を検討すると、軸受および潤滑油は継続使用可能な状態にあるものの、少なくとも本診断結果より進行している場合も想定されますので、定期的に分析を実施し、摩耗の進行状況を確認することを推奨します。本試料油は、機器停止中に補給口から採油されています。機器が停止している状態では、別紙油粒子の沈降の影響に示すように油槽内で撹拌がなくなり固形物が沈降するため、油中汚染度は低くなると推定されます。今後の採油は、極力運転中もしくは停止直後の油槽中層部から実施されることを推奨します。
報告№108-5071 報告№110-00286 | 分析№108-02721 分析№110-001105 | 110-001105 | 前回同様にを示す粘度、水分、全酸価の各データは良好でした。泡立ち試験の結果は、-と新油値が-であるのに比較して高い値となっていたことから、消泡性能が低下していることが分かりました。今後の使用状況によっては油の酸化劣化が進行したり、ギヤ歯面およびベアリング軌道面で油膜切れが発生したりする場合があるため、消泡剤の添加による消泡性能の改善など何らかの対応が必要になると思われます。潤滑油は継続続使用可能な状態にあるものの、今後は障害予防を目的に以下の対策を推奨します。消泡性能が低下した場合、ギヤ歯面での油膜形成に影響が出て摩耗の発生が進展することがあります。今後は消泡性能低下の影響により摩耗が進展する可能性がありますので、フェログラフィーおよびSOAPを追加することを推奨します。泡立ち試験の結果、消泡性能が低下していることが確認されました。粘度粘度はmm/sと新油値mm/sに比較して、粘度変化率は+.％で、当社推奨の管理限界値である±％以内にあり、良好と判断します。泡立ち試験泡立ち試験は-と新油に比較して高い値でした。水分はppmと当社推奨の管理限界値の以下であり、良好と判断します。全酸価全酸価は.mgKOH/gと新油値.mgKOH/g以内にあり、良好と判断します。
報告№109-09249 報告№111-00550 | 分析№109-001747 分析№111-002534 | 111-002534_date120228 | 潤滑油および軸受は継続使用可能な状態であると判断します。但し、油中の汚染度が高く、今後も摩耗の進行を傾向監視するため、以下の対策を推奨します。定期的な分析摩耗の進行を監視するため、定期的に分析を実施し、摩耗の進行状況を確認することを推奨します。更油および油槽内の清掃潤滑油が汚染されたことにより、油槽内が汚染され、設備の保有油量も少ないことから、更油を推奨します。更油をする際には、油槽内を清掃し、更油する新油もNAS級程度の清浄な潤滑油使用して更油することを推奨します。フェログラフィー異常摩耗の早期発見パラメータとして摩耗粒子を定量化して評価するフェログラフィーのIs値は、潤滑状態が正常なの乗でした。摩耗粒子の形態で比較的多く観察された粒子は、潤滑状態が正常な場合に発生する摩耗粒子局部的に高圧・高温となる場合に発生するフリクションポリマ外部から混入したと思われる鉄錆、樹脂等でした。これらの摩耗粒子が観察された場合、潤滑部で発生している摩耗形態は、正常なマイルド摩耗であり、そして局部的ではあるものの高圧・高温の箇所が発生していることも分かります。フリクションポリマは、潤滑油が軌道面に押し込められ高圧状態になると同時に、圧縮熱により高温状態になった結果、基油自身が重合反応を起こし生成することが知られています。そのため、高圧高温状態の解消がなされなければ、潤滑油の劣化が進行し、粘度上昇に因る潤滑異常に進展する場合があります。Iカップリング発光分光分析供試の潤滑油を分析した結果、検出された金属元素は、油中金属元素の結果表に示すように、鉄、カルシウム、ナトリウムでした。検出されたこれらの金属元素から発生箇所を推定すると鉄・軸受等カルシウム、ナトリウム・外部混入異物であると思われます。このうち、機械部品が摩耗したと思われる元素はのグループです。汚染粒子数は当社推奨の管理限界値に到達していました。フィルタ表面の異物観察で鉄錆、砂、樹脂等が観察されたことから、汚染度が高い要因は、摩耗と外部混入異物の影響と思われます。粘度、全酸価、酸化安定度、有機物・有機化合物の各データは良好でした。分析結果特性低下特性低下に係るパラメータの分析結果は良好と判断します。粘度粘度はmm/sと新油値mm/sに対する粘度変化率は+％で、当社推奨の管理限界値である±％以内にあり、良好と判断します。全酸価添加油の全酸価は、油メーカによって初期値が違うため統一した管理基準を設定するのが困難であることから、当社では管理限界値を設定しておらず、新油分析値との比較及び他の分析項目の結果より全酸価の状態判断を行います。その結果、全酸価は.mgKOH/gと新油値.mgKOH/g以内にあり、良好と判断します。酸化安定度酸化安定度はminであり、当社推奨の管理限界値のmin以上であることから良好と判断します。有機物・有機化合物有機物・有機化合物は、IRチャートによる新油分析値との比較の結果、cm-付近に劣化の兆候を示すカルボン酸の吸収が確認されていないことから、良好と判断します。色相はL.であり、新油値のL.に比較して変化はないことから、良好と判断します。汚染に係るパラメータの分析結果は、汚染粒子数が当社推奨の管理限界値に到達していました。水分はppmであり、当社推奨の管理限界値の以下であることから良好と判断します。汚染粒子数はNAS級であり、当社推奨の管理限界値のNAS級に到達していました。汚染度物重量は.mg/mlであり、当社推奨の管理限界値のmg/ml以内であることから良好と判断します。摩耗フェログラフィーによる摩耗粒子の観察の結果、潤滑状態が正常な場合に発生する摩耗粒子、局部的に高圧・高温となる場合に発生するフリクションポリマ、外部から混入したと思われる鉄錆、樹脂等が比較的多く観察されました。異常摩耗の早期発見パラメータであるフェログラフィーのIs値がの乗と良好の範囲にあるものの、摩耗粒子の形態観察の結果、潤滑状態が正常な場合に発生する摩耗粒子、局部的に高圧・高温となる場合に発生するフリクションポリマ、外部から混入したと思われる鉄錆、樹脂等が比較的多く観察されました。金属濃度SOAP法により金属濃度を測定した結果、金属元素は検出されなかったことから、潤滑箇所で発生する金属接触による摩耗や、外部からの異物などの混入は見られず良好と判断します。金属濃度酸溶解法により金属濃度を測定した結果、潤滑箇所で発生する金属接触によって検出される鉄が、外部から混入したと思われるカルシウムが、ナトリウムがと僅かに検出されましたが良好と判断します。
報告№104-0294 報告№104-8053 | 分析№104-02199 分析№104-02526 | 104-02526 | 分析の結果、本軸受は継続使用可能な状態にあると判断します。このことは、異常摩耗の早期発見パラメータであるIs値がの乗とやや高いものの、ベアリング軌道面から発生した摩耗粒子はマイルドな潤滑状態で発生した摩耗粒子であり潤滑状態は良好な状態で進行していると考えられる。以上のことから判断しました。尚、SOAPの鉄濃度がppm、油量リットルから摩耗体積を計算すると.mmとなります。この体積からベアリング軌道面の摩耗面積を検討し、この情報を傾向管理する必要がありますので、ベアリング番号をお知らせ下さい。
報告№109-09136 報告№112-00215 | 分析№109-001160 分析№112-000878 | 112-000878 | 酸価の上昇した原因を確認して、継続使用可能かを判断する。分析の結果、SOAPによる油中金属で前回、今回と軸受メタルの主成分である錫が若干ですが検出されました。一般に、軸受が流体潤滑になっている場合は、軸受メタルの成分は検出されませんが、今回の分析では極微量ながら検出されたことから、摺動面の一部で油膜が破断し、局部的な摩擦による油温上昇があったと推定されました。生分解性潤滑油が酸化する大きな要因のひとつに温度が上げられます。有機物である潤滑油は、本来、適正な温度範囲で使用することが求められますが、本機の場合、運転中の軸受温度がやや高目ではないかと推定されます。尚、現状ではRBOTがminと新油値のminに比較して酸化防止剤の残存量が%に低下しているものの、赤外線吸収スペクトル法の結果、油劣化の兆候であるカルボン酸の吸収が確認されず、基油の劣化には進展していないことが分かりました。さらにフィルタ表面の異物観察でもスラッジ等のスラッジは確認されていないことから、潤滑油は継続使用可能な状態にあると判断します。潤滑油の余寿命を確認する。潤滑油の余寿命を確認しました。別紙RBOTの減少傾向から油の余寿命を求めた結果、本試料は直近の更油から起算して稼働日数が年月まで使用可能であることが分かりました。軸受の摩耗状態を確認する。軸受の摩耗深さを計算した結果、摩耗は軽微であることから、軸受は継続使用可能な状態にあると判断します。定期的な分析摩耗の進行および酸化防止剤の減少を監視するため、年後に再分析を実施し、分析データによる摩耗の進行状況を確認することを推奨します。傾向監視のための次回採油時期は、最短で約時間となります。この時間は、油中汚染物が均一になるために必要とする時間であり、再分析により状態を確認するには、この時間以上の時間が経過すれば可能になりますので、次回採油時期はこのことを参考に検討されることを提案します。最適な採油方法本試料油は、機器停止中にドレンバルブから採油されているにもかかわらず汚染度を示すデータは良好でしたが、今後の採油は、極力運転中もしくは停止直後の油槽中層部から実施されることを推奨します。フェログラフィーIs値Is値は異常摩耗の早期発見パラメータのつで、摩耗粒子を定量化するために用います。今回のIs値はの乗であり、低い値でした。摩耗粒子および摩耗形態摩耗粒子で比較的多く観察された粒子および潤滑部で発生している摩耗形態は、潤滑状態が正常な場合に発生する摩耗粒子・マイルド摩耗であることが分かります。摩耗状態Is値および摩耗粒子の観察結果から総合的に判断した結果、摩耗状態は正常な状態にあると判断します。Iカップリング発光分光分析【SOAP-T】検出された金属元素から発生箇所を推定すると、以下の通りでした。鉛、銅、錫、亜鉛・軸受等リン・オイル添加剤ナトリウム・外部混入異物このうち、機械部品が摩耗したと思われる元素はのグループです。メタルの摩耗深さ分析結果から軸受メタルの摩耗深さを求めました。計算はSOAP-Tの結果で得られている錫濃度ppmと油量Lから計算しました。当社の経験からメタル面積の約分の程度が摩耗したと仮定しました。その結果、メタル表面の平均的な摩耗深さは.μmとなり、メタルの表面粗さを軸受表面の一般的な粗さであるsと仮定すると、摩耗は軽微であると推定されます。計数汚染度、重量汚染度は共に良好でした。粘度、水分、酸価、IR、RBOTの各データは良好でした。酸価は、mgKOH/gと新油値の.mgKOH/gより高い値でした。IRの結果で油劣化の兆候を示すカルボン酸の吸収が確認されず、基油の劣化に進展していないことから、良好と判断します。．分析結果．は良好と判断します。粘度粘度はmm/sと新油値mm/sに比較して、粘度変化率は-.％で、当社推奨の管理限界値である±％以内にあり、良好と判断します。水分は.ppmと当社推奨の管理限界値の以下であり、良好と判断します。酸価はmgKOH/gと新油値.mgKOH/gに比較して高いものの、IRの結果で油劣化の兆候を示すカルボン酸の吸収が確認されていないことから、良好と判断します。IRIRの結果、油劣化の兆候を示すカルボン酸の吸収が確認されていないことから、良好と判断します。RBOTRBOTはminと当社推奨の管理限界値のmin以上であり、良好と判断します。．は良好と判断します。計数汚染度計数汚染度はNAS級と当社推奨の管理限界値のNAS級以下であり、良好と判断します。重量汚染度は.mg/mlと当社推奨の管理限界値のmg/ml以下であり、良好と判断します。は正常と判断します。SOAP-T【金属イオン】SOAP-T【金属イオン】の結果、鉛がppm、銅がppm、亜鉛がppm、軸受の摩耗を示す錫がppm、油の添加剤成分であるリンがppm検出されました。SOAP-T【固形分】SOAP-T【固形分】の結果、銅が、軸受の摩耗を示す錫が、油の添加剤成分であるリンが、外部から混入したと思われるナトリウムが検出されました。フェログラフィー異常摩耗の早期発見パラメータであるフェログラフィーのIs値がの乗と良好の範囲にあり、摩耗状態は正常と判断します。
報告№109-09136 報告№112-00616 | 分析№109-001160 分析№112-002666 | 112-002666 | 軸受は継続使用可能な状態にあると判断します。但し、今後も摩耗の進行を傾向監視するため、以下の対策を推奨します。濾過および更油油中の汚染度が高いことから、観察された摩耗粒子や異物等が軌道面に噛み込み摩耗が進行することが懸念されるため、濾過および更油を推奨します。定期的な分析フレッティング摩耗の進行を監視するため、定期的に分析を実施し、分析データによる摩耗の進行状況を確認することを推奨します。はフェログラフィーおよびSOAP／D-SOAPの結果から総合的に判断した結果、傾向管理が必要な状態にあると考えられます。フェログラフィー【定量分析：Is値】Is値は異常摩耗の早期発見パラメータのつで、摩耗粒子を定量化するために用います。Is値は前回に比較しての乗から乗に低下し、低い値でした。フェログラフィー【定性分析：摩耗粒子および摩耗形態観察】分析結果から比較的多く観察された粒子は、以下の通りでした。正常な摩耗粒子・潤滑状態が正常なマイルド摩耗により発生。赤錆・フレッティングにより発生。観察された摩耗粒子の中でも赤錆は、注意が必要です。フレッティングは、・軸と転がり軸受の内輪内面・軸受箱と転がり軸受の外輪外面・転がり軸受の軌道輪と転動体の箇所で発生する可能性があります。フレッティング粒子は酸化して硬いため、軸受軌道面に噛み込んだ場合はその傷が疲労剥離の起点となり、疲労摩耗へと進展することが想定されます。Iカップリング発光分光分析【SOAP／D-SOAP】検出された金属元素から発生箇所を推定すると、以下の通りでした。鉄、ニッケル、錫・軸受等リン・添加剤カルシウム、バリウム、アルミニウム、ナトリウム・外部混入異物計数汚染度は、前回に比較してNAS級以上からNAS級にランク低下しているものの、当社推奨の管理限界値に到達していました。フィルタ表面の異物観察で鉄錆、砂等が観察されたことから、汚染度が高い要因は、摩耗と外部混入異物の影響と思われます。分析結果計数汚染度は当社推奨の管理限界値に到達していました。計数汚染度計数汚染度はNAS級と当社推奨の管理限界値のNAS級に到達していました。重量汚染度はmg/mlでした。摩耗粒子の形態観察の結果、潤滑状態が正常な場合に発生する摩耗粒子、フレッティングにより発生する赤錆が比較的多く観察されました。SOAPSOAPの結果、摩耗により発生する鉄が検出されていないことから、良好と判断します。D-SOAPD-SOAPの結果、摩耗により発生する鉄が検出されました。フェログラフィー異常摩耗の早期発見パラメータであるフェログラフィーのIs値がの乗と低いものの、摩耗粒子の形態観察の結果、潤滑状態が正常な場合に発生する摩耗粒子、フレッティングにより発生する赤錆が比較的多く観察されました。
報告№109-09249 報告№110-00306 | 分析№109-001747 分析№110-001332 | 110-001332 | 油中金属の分析は、試料油を以上の高温で発光させた光を分光器で分光し、金属固有の波長から元素を特定するとともに、光の強度から濃度を求めるIカップリング発光分光分析法を用います。また摩耗状態は、SOAP法により求めた金属成分と濃度に、フェログラフィー法による早期発見パラメータであるIs値と摩耗粒子分析とを加味し、さらに摩耗粒子の形態により摩擦面で発生している摩耗機構を推定して総合的に判断します。Iカップリング発光分光分析供試のタービン油を分析した結果、検出された金属は油中金属元素の結果表に示すように、鉄、鉛、銅、錫、リン、亜鉛、カルシウム、バリウム、ケイ素、ナトリウム、ホウ素でした。これら検出された金属元素から発生箇所を推定すると、鉄、鉛、銅、錫・軸受等リン、亜鉛、カルシウム、バリウム、ケイ素、ナトリウム、ホウ素・外部混入異物であると思われます。このうち、機械部品が摩耗したと思われる元素はのグループです。ケイ素の検出金属濃度でケイ素がppm検出されました。一般に、潤滑油中からケイ素が検出された場合の原因として、シリコン油或いは、シリコン系の添加剤が検出されるフェログラフィーおよびフィルタ表面の異物観察で砂が多く観察されて検出されるシリコングリースをシール部に塗布している場合、このシリコングリースが潤滑油に混入して検出されるなどが挙げられますが、今回検出が比較的高濃度であることからまたはの可能性が考えられます。については、分析結果では確認することが出来ませんので、これに関する情報があれば提供をお願いします。フェログラフィー摩耗粒子分析結果から観察された粒子は、潤滑状態が正常な場合に発生する摩耗粒子異物の切削作用で発生する切削粒子金属潤滑部が局部的に油膜切れを起して発生するシビア粒子局部的に高圧・高温となる潤滑状態で発生するフリクションポリマ外部から混入したと思われる鉄錆、砂等でした。潤滑状態と摩耗形態異常摩耗の早期発見パラメータとして摩耗粒子を定量化して評価するフェログラフィーのIs値は、潤滑状態が厳しいの乗となっていました。摩耗粒子の観察結果から潤滑部では正常な潤滑状態であるマイルド摩耗、異物による切削摩耗、やや厳しい摩耗形態の凝着摩耗が発生し、そして局部的に高圧・高温の箇所があることも確認されました。・フリクションポリマ潤滑油が軸受軌道面で高圧下に押し込められ局部的な高圧・高温状態が混在していることがわかりました。特に、高圧高温状態の解消がなされなければ、潤滑油は劣化する場合があります。汚染粒子数はやや高く、汚染度物重量はmg/mlと当社推奨の管理限界値を超えていました。金属濃度で亜鉛が検出され、フィルタ表面の異物観察で表面が茶褐色で鉄錆、砂等が観察されたことから、汚染度が高い要因は、摩耗とスラッジ、外部混入異物の影響と思われます。粘度、全酸価、酸化安定度、有機物・有機化合物の各データは良好でした。潤滑油および軸受は継続使用可能な状態にあるものの、以下の対策が必要です。濾過油中の汚染度が高く、観察された異物が軸受軌道面に噛み込み摩耗が進行することが懸念されるため、濾過を推奨します。定期的な分析今後、摩耗の進行を監視するため、定期的に分析を実施することを推奨します。シリコン系のグリースや添加剤の確認シリコン系の添加剤やグリースを使用している箇所があるかについてご確認下さい。分析結果特性低下特性低下に係るパラメータの分析結果は良好と判断します。粘度粘度はmm/sと新油値mm/sに対する粘度変化率は-％で、当社推奨の管理限界値である±％以内にあり、良好と判断します。全酸価添加タービン油の全酸価は、油メーカによって初期値が違うため統一した管理基準を設定するのが困難であることから、当社では管理限界値を設定しておらず、新油分析値との比較及び他の分析項目の結果より全酸価の状態判断を行います。その結果、全酸価は.mgKOH/gと新油値.mgKOH/gに比較して若干高くなっていますが、IRチャートに示すように劣化の兆候として現れるカルボン酸などの有機物・有機化合物の発生が確認されていないことから、異常のない値と判断します。酸化安定度酸化安定度はminであり、当社推奨の管理限界値のmin以上であることから良好と判断します。有機物・有機化合物有機物・有機化合物は、IRチャートによる新油分析値との比較の結果、cm-付近に劣化の兆候を示すカルボン酸の吸収が確認されていないことから、良好と判断します。色相はLであり、新油値のLに比較して変化はないことから、良好と判断します。汚染に係るパラメータの分析結果は、汚染粒子数がやや高く、汚染度物重量は当社推奨の管理限界値を超えていました。水分はppmであり、当社推奨の管理限界値の以下であることから良好と判断します。汚染粒子数はNAS級であり、当社推奨の管理限界値のNAS級以内であるものの、やや高い値でした。汚染度物重量はmg/mlであり、当社推奨の管理限界値のmg/mlを超えていました。摩耗フェログラフィーによる摩耗粒子の観察の結果、潤滑状態が正常な場合に発生する摩耗粒子、異物の切削作用で発生する切削粒子、金属潤滑部が局部的に油膜切れを起して発生するシビア粒子、局部的に高圧・高温となる潤滑状態で発生するフリクションポリマ、外部から混入したと思われる鉄錆、砂等が比較的多く観察されました。異常摩耗の早期発見パラメータであるフェログラフィーのIs値がの乗と高く、摩耗粒子の形態観察の結果、潤滑状態が正常な場合に発生する摩耗粒子、異物の切削作用で発生する切削粒子、金属潤滑部が局部的に油膜切れを起して発生するシビア粒子、局部的に高圧・高温となる潤滑状態で発生するフリクションポリマ、外部から混入したと思われる鉄錆、砂等が比較的多く観察されました。金属濃度SOAP法により金属濃度を測定した結果、潤滑箇所で発生する金属接触によって検出される錫がppm、外部から混入したと思われるリンがppm、亜鉛、バリウムがppm、ケイ素がppm、ホウ素がppm検出されました。金属濃度酸溶解法により金属濃度を測定した結果、潤滑箇所で発生する金属接触によって検出される鉄がppm、鉛、銅が、外部から混入したと思われる亜鉛が、カルシウム、バリウムが、ナトリウムが検出されました。
|  | 114-000641 | 減速機は継続使用可能な状態にあると判断します。但し、今後の摩耗推移を確認するためにも傾向監視を継続することが有効です。定期的な分析今後の凝着摩耗の推移を監視するため、定期的な分析実施を推奨します。異常摩耗の早期発見のパラメータであるIs値は、レベルと正常です。但し、潤滑部の摩耗が認められたため、定期的に潤滑油分析を実施し、摩耗推移を監視することが有用と考えます。フェログラフィーで観察された代表的な粒子は、以下の通りです。正常な摩耗粒子・潤滑状態が正常なマイルド摩耗により発生。シビア粒子・潤滑状態がやや厳しい凝着摩耗により発生。極微小領域で油膜切れが発生したことを示します。シビア粒子は、摩擦面が将来的に異常摩耗へ進展する可能性を示唆しているため、傾向監視が有用と思われます。詳細は、別紙傾向監視が必要な摩耗粒子をご覧ください。余寿命評価本設備は今回が初回の分析となることから、潤滑状態の異常の早期発見パラメータであるIs値による余寿命の予測はできませんでした。今後も定期的に分析を行い、傾向監視を実施することが有用です。
報告№109-09136 報告№112-00561 | 分析№109-001160 分析№112-002321 | 112-002321_date130318 | 分析の結果、潤滑油の劣化はなく、汚染度は良好な範囲にあることから、継続使用可能な状態にあると判断します。但し、異種油の混入および油名が違う可能性があることから、以下の対策を推奨します。減速機分析の結果、減速機は継続使用可能な状態にあると判断します。但し、将来的な摩耗進行の有無を確認するためにも傾向監視を継続することが有効です。異種油の混入および油名の確認分析データから新油と一致しないデータが確認されたことから、異種油の混入または油名が違っている可能性があります。油は設備の条件にあった適正な性能のものを使用することが重要であるため、異種油の混入の有無、油名を再確認することを推奨します。定期的な分析今後懸念される凝着摩耗の進行を監視するため、定期的に分析を実施することを推奨します。診断結果は良好と判断します。粘度前回に比較して今回の粘度は、mm/sからmm/sに低下しているものの、新油値mm/sに比較して、粘度変化率は-％で、当社推奨の管理限界値である±％以内にあり、良好と判断します。水分前回に比較して今回の水分は、ppmからppmに増加しているものの、当社推奨の管理限界値の以下であり、良好と判断します。酸価前回に比較して今回の酸価は、.mgKOH/gから.mgKOH/gに低下していました。新油値.mgKOH/gに比較して高いものの、IRの結果で油劣化の兆候を示すカルボン酸の吸収が確認されていないことから、良好と判断します。IRIRチャートの結果、新油と使用油のスペクトルパターンはほぼ一致し、また、油劣化の兆候を示すカルボン酸の吸収が確認されていないことから、良好と判断します。は良好と判断します。計数汚染度前回に比較して今回の計数汚染度は、NAS級からNAS級に増加しているものの、当社推奨の管理限界値NAS級以下であり、良好と判断します。重量汚染度前回に比較して今回の重量汚染度は、.mg/mlから.mg/mlに減少し、当社推奨の管理限界値mg/ml以下であり、良好と判断します。光学顕微鏡写真重量汚染度で濾過したフィルタ表面上の夾雑物を光学顕微鏡で観察した結果、金属片、鉄錆、砂等が観察されました。はフェログラフィーおよびSOAP-Tの結果から総合的に判断した結果、継続使用は可能ですが、機器の機能を保持するためにも傾向管理が有用と考えます。フェログラフィー【異常摩耗指数：Is値】Is値は異常摩耗の早期発見パラメータのつで、摩耗粒子を定量化するために用います。前回に比較して今回のIs値は、の乗から乗に低下し、低い値でした。フェログラフィー【定性分析：摩耗粒子および摩耗形態観察】分析結果から比較的多く観察された粒子は、以下の通りでした。正常な摩耗粒子・潤滑状態が正常なマイルド摩耗により発生。シビア粒子・潤滑状態がやや厳しい凝着摩耗により発生。金属潤滑部が局部的に油膜切れを起していると考えられます。黒錆・潤滑状態がやや厳しい凝着摩耗により発生。金属接触が厳しく、且つ、高い摩擦熱が発生していると考えられます。観察された摩耗粒子の中でもシビア粒子、黒錆は、注意が必要です。シビア粒子、黒錆は、凝着摩耗に分類されます。これらの摩耗粒子は、ギヤ歯面や軌道面で凝着、破断を繰り返し、この過程で生じる移着粒子が成長して摩耗粒子となります。そのため、ギヤ歯面や軌道面では局部的に油膜切れが発生していることを示しています。この状態が継続した場合、摩耗粒子のサイズは徐々に大型化していき、軸受の損傷に至る場合がありますので、傾向監視が必要です。Iカップリング発光分光分析【SOAP-T】検出された金属元素から発生箇所を推定すると、以下の通りでした。鉄、鉛、銅、錫・ギヤ、軸受等リン、亜鉛、カルシウム・外部混入異物SOAP-Tの結果、前回同様にリン、亜鉛、カルシウムが高い値で検出されました。リンと亜鉛は、添加剤成分として添加されていることがありますが、使用油である新日石タービンは、無添加油であることから、添加剤は含まれていません。このことから、異種油が混入したか、或いは、油名が違う可能性が考えられます。バックラッシご提供いただいた減速機に関する情報から遊星歯車機構であることが分かりました。遊星歯車は、太陽歯車、内歯車、そして遊星歯車から構成されています。遊星歯車の個数は個ですので、遊星歯車と内歯車、遊星歯車と太陽歯車の接触点は合計で箇所となります。今回は、歯幅が不明でしたので歯幅をmmと仮定し、この部分のバックラッシを求めました。その結果、平均的に摩耗が発生していたと仮定した場合、バックラッシの増加量は以下の通りと推定されます。表バックラッシ増加量接触箇所 接触点 バックラッシ増加量 太陽歯車-遊星歯車 約×- 遊星歯車-内歯 約×- バックラッシ増加分の上限値は、メーカにより差異はあるものの、当社の推奨するバックラッシは、一般に推奨されるμmを管理目安にしています。この値に比較して十分に小さい値です。
報告№105-0325 報告№105-0325 | 分析№105-02021 分析№105-02021 | 105-02021 | 分析の結果、全てのデータが良好であることから、この油は継続使用可能と判断します。は良好と判断します。水分は良好と判断します。水分はと当社推奨の管理限界値の以下であり、良好と判断します。全酸価は良好と判断します。全酸価は.mgKOH/gと新油値に比較して変化はなく、良好と判断します。IRの結果、良好と判断します。IRの結果、油劣化の兆候を示すカルボン酸の吸収が確認されていないことから、良好と判断します。は良好と判断します。計数汚染度は良好と判断します。計数汚染度はNAS級と当社推奨の管理限界値のNAS級以内であり、良好と判断します。重量汚染度は良好と判断します。重量汚染度は.mg/mlと当社推奨の管理限界値のmg/ml以内であり、良好と判断します。機器の潤滑状態機器の潤滑状態は正常と判断します。SOAPの結果は良好です。SOAPの結果、錫がppm、油の添加剤成分であるリンがppm、アルミニウムがppm検出されました。D－SOAPの結果は良好です。D－SOAPの結果、鉄が、外部から混入したカルシウム、ナトリウムが検出されました。フェログラフィーの結果は良好です。異常摩耗の早期発見パラメータであるフェログラフィーのIs値が.と良好の範囲にあり、潤滑状態は良好と判断します。
報告№101-0139 | 分析№101-01239 | 101-01239 | スラスト軸受の主成分である錫がSOAPでppm検出されました。これは錫が油に溶解したことを示しています。油量リットルから溶解した体積を計算するとcmとなります。ご提供いただいた図面にはスラストメタルの面積は記載されていませんでしたが、外寸から寸法を概算し、スラスト軸受の面積を求めた結果、枚あたりcmと推定しました。又、パッド枚数を枚と仮定して全体でcmとしました。溶解した体積をこの面積で割るとμmとなります。したがって、スラスト軸受がμmの深さで全面が溶解し、表面粗さ部分がつくるマイクロオイルポケットが全て無くなっていた計算となります。スラスト軸受表面が溶解すると、軸受表面に油膜形成がしにくくなり、軸受焼損の原因となりやすく、また、偏摩耗している場合では軸が偏心して振動の原因となり、更にはその振動によりころがり軸受やギヤ歯面の疲労摩耗を進行させる場合がありますので、スラスト軸受の状況を管理することが重要です。以上のようにスラスト軸受の表面積が解析を進める上で重要なパラメータですので、是非情報をご提供ください。尚、フェログラフィーの結果、フレッティングにより発生したμm未満の鉄系粒子が見られました。現在のところ、ギヤ歯面、ころがり軸受転動面には疲労剥離は発生していないと考えられますが、フレッティングにより発生した傷が起点となって疲労摩耗が発生する可能性があるため、定期的に分析を実施し、摩耗の進行状況を確認されることを推奨します。粘度は新油値との比較が必要です。粘度は.mm/sとISOVG規格の油種を使用している場合、規格値～mm/s以内にあり良好と判断します。尚、粘度は新油値との比較が必要ですので、油名をお知らせいただくと共に貴発電所で使用している新油をご提供ください。水分は新油値との比較が必要です。水分は.と鉱油であった場合、非常に高い濃度と判断するが、合成油であった場合、新油値との比較が必要になりますので、油名をお知らせいただくと共に貴発電所で使用している新油をご提供ください。全酸価は新油値との比較が必要です。全酸価は.mgKOH/gですが、新油値との比較が必要ですので、油名をお知らせいただくと共に貴発電所で使用している新油をご提供ください。計数汚染度が当社推奨の管理限界値内にありました。計数汚染度はNAS級と当社推奨の管理限界値内にありました。重量汚染度は当社推奨の管理限界値内にありました。重量汚染度は.mg/mlと当社推奨の管理限界値内にありました。機器の潤滑状態SOAPの結果、すべり軸受の摩耗により発生した錫がppm検出されました。SOAPの結果、すべり軸受の摩耗により発生した錫がppm検出されました。又、油の添加剤成分であるリンがppm検出されました。D－SOAPの結果、摩耗により発生した金属元素は検出されませんでした。D－SOAPの結果、摩耗により発生した金属元素は検出されませんでした。フェログラフィーの結果、ギヤの摩耗が確認されました。摩耗の過酷度を示すフェログラフィーのIs値がのマイナス乗を示していました。摩耗粒子の形態観察の結果、フレッティングにより発生した鉄系の微粒子が見られました。
報告№107-0366 報告№108-0231 | 分析№107-01900 分析№108-01691 | 108-01691 | 濾過前の試料油を分析した結果、計数汚染度が前回NAS級から、今回NAS級に約年でランク増加しました。摩耗粒子の形態観察で鉄錆、砂等が観察されたため、汚染度が増加した要因は、摩耗による粒子の増加ではなく、外部から混入したと思われる異物によるものと考えられました。但し、異物の混入はありましたが、潤滑異常の早期発見パラメータである摩耗過酷度を示すIs値がの乗と非常に良好の範囲にあることから、潤滑状態は正常な状態にあると判断します。
報告№109-09136 報告№113-00253 | 分析№109-001160 分析№113-000962 | 113-000962 | 軸受は継続使用可能な状態にあると判断します。但し、今後も摩耗の進行を傾向監視するため、に示す対策を推奨します。定期的な分析切削摩耗および凝着摩耗、そして疲労摩耗の進行を監視するため、定期的に分析を実施し、分析データによる摩耗の進行状況を確認することを推奨します。はフェログラフィーおよびSOAP／D-SOAPの結果から総合的に判断した結果、継続使用は可能ですが、今後の機器の機能を確認するためにも傾向管理が有用と考えます。フェログラフィー【定量分析：Is値】Is値は異常摩耗の早期発見パラメータのつで、摩耗粒子を定量化するために用います。Is値は前回に比較しての乗から乗に低下したものの、やや高い値でした。フェログラフィー【定性分析：摩耗粒子および摩耗形態観察】分析結果から観察された代表的な粒子は、以下の通りでした。切削粒子・異物や金属表面の微小突起による切削摩耗により発生。疲労摩耗粒子・繰返し応力を受けて発生。黒錆・潤滑状態がやや厳しい凝着摩耗により発生。金属接触が厳しく、且つ、高い摩擦熱が発生していると考えられます。観察された摩耗粒子の中でも切削粒子、黒錆は、将来的な摩耗の進行に繋がる可能性を示唆しているため、傾向監視が必要と思われます。摩耗形態の中でも切削摩耗は摩耗進行速度が速く、転がり軸受でこの摩耗形態が発生した場合には寿命が分の程度に低下することも知られており、切削摩耗により生じた軌道面の損傷が起点となって、転がり軸受の寿命となるフレーキングに進展することから、傾向監視が必要です。黒錆は、凝着摩耗に分類されます。これらの摩耗粒子は、軌道面で凝着、破断を繰り返し、この過程で生じる移着粒子が成長して摩耗粒子となります。そのため、軌道面では局部的に油膜切れが発生していることを示しています。この状態が継続した場合、摩耗粒子のサイズは徐々に大型化していき、最終的には軸受の損傷に至る場合があります。Iカップリング発光分光分析【SOAP／D-SOAP】検出された金属元素から発生箇所を推定すると、以下の通りでした。鉄、銅、錫、亜鉛・軸受等リン、モリブデン・添加剤カルシウム、アルミニウム、ケイ素、ナトリウム・外部混入異物計数汚染度は、前回に比較してNAS級からNAS級にランク上昇したものの、当社推奨の管理限界値以下であり、良好でした。
報告№109-09136 報告№114-00249 | 分析№109-001160 分析№114-000835 | 114-000835 | 全てのデータは正常な範囲にあることから潤滑油は継続使用可能な状態にあると判断します。また、前々回から、RBOT値および酸価に大きな変化はないことから、潤滑油は劣化の傾向がみられず、安定していると考えられます。定期的な分析分析データの変化から劣化の兆候を早期に発見するために、今後も定期的な分析を実施し、傾向監視をすることを推奨します。分析結果粘度、水分、酸価、IR、RBOTの各データは良好でした。尚、RBOTは、前回に比較して減少傾向は確認されませんでした。このことから、酸化防止剤の消耗は確認されず、この油は継続使用可能な状態にあると判断できました。
報告№106-0025 報告№106-5055 | 分析№106-00118 分析№106-02750 | 106-02750 | 浄油後の試料油を分析した結果、前回のNAS級からNAS級にランク減少し、重量汚染度がmg/mlから.mg/mlに減少していることから、濾過の効果があったことが確認されました。但し、浄油後のデータから浮遊していたスラッジは除去されたことが確認されたものの、油槽内壁や配管内壁に付着しているスラッジは残留していると思われます。今後、使用時間の経過とともに付着しているスラッジが脱落して油中に浮遊し、その結果、再度バルブの固着が発生することが懸念されるため、可能であれば、貴社でも数多く実績のある当社製清浄分散剤TS－の投与を推奨します。また、投与後はスラッジといっしょに付着している汚染粒子が油中に分散し汚染度が上昇するため、TS－投与とともに再度濾過実施が必要となります。
報告№106-0009 | 分析№106-00024 | 106-00024 | 濾過前の試料油を分析した結果、摩耗粒子形態観察で摩擦熱が高い場合に発生する球状粒子が観察されました。粘度は.mm/sと新油のmm/sに比較して、粘度変化率は+％で、やや不良領域にありました。）球状粒子の発生球状粒子は、異常の兆候を示す形態のパラメータで、この摩耗粒子が発生する場合、潤滑状態に注意が必要です。球状粒子の発生原因は、一般に、溶接工事、溶接作業などによる溶接スパッタの混入、電食による発生、厳しい金属接触による摩耗、が考えられます。球状粒子の発生原因が、の溶接スパッタの混入であれば、今後増加しないと思われますが、が考えられる場合は、原因を取り除かなければ球状粒子は増加すると考えられます。）粘度の上昇現在、ISOVGからISOVGに移行しているため異常ではなく、本試料油は継続使用可能と判断します。これらの障害発生に対する弊害を勘案の上、予防処置としてヶ月以内に再度分析を実施し、この球状粒子の増加の有無を確認されることを推奨します。尚、念のため、主機の起動時、停止時の温度チャートから軸受温度に微妙な変化がないかを確認されることを推奨します。又、RBOTが前回に比較し、min上昇したのは、新油の補充等の影響が考えられます。今後は、今回のRBOT値によりデータ管理を行います。
報告№109-09136 報告№111-00689 | 分析№109-001160 分析№111-003510 | 111-003510 | 潤滑油は継続使用可能な状態にあると判断します。分析結果は良好と判断します。粘度粘度はmm/sと新油値mm/sに比較して、粘度変化率は-％で、当社推奨の管理限界値である±％以内にあり、良好と判断します。泡立ち試験泡立ち試験は-と新油に比較して変化はなく、良好と判断します。水分はppmと当社推奨の管理限界値の以下であり、良好と判断します。全酸価全酸価はmgKOH/gと新油値mgKOH/g以下にあり、良好と判断します。
報告№109-09136 報告№111-00463 | 分析№109-001160 分析№111-002151 | 111-002151 | 減速機は継続使用可能な状態にあると判断します。但し、今後も摩耗の進行を傾向監視するため、以下の対策を推奨します。定期的な分析フレッティング摩耗の進行を監視するため、定期的に分析を実施し、摩耗の進行状況を確認することを推奨します。バックラッシによる評価トライボ診断では、バックラッシの増加量を分析結果から計算できますので、構造が確認できる図面、ギヤの形式、歯形、モジュール、歯数、歯幅をお知らせ下さい。計算結果をご報告いたします。フェログラフィー異常摩耗の早期発見パラメータとして摩耗粒子を定量化して評価するフェログラフィーのIs値は、前回のの乗から変化はなく、潤滑状態が安定していることを示していました。摩耗粒子の形態で比較的多く観察された粒子は、潤滑状態が正常な場合に発生する摩耗粒子フレッティングにより発生する赤錆でした。これらの摩耗粒子が観察された場合、潤滑部で発生している摩耗形態は、正常なマイルド摩耗微振動によるフレッティング摩耗であることが分かります。フレッティングは、・軸と内輪内面・軸受箱と外輪外面・軌道輪と転動体・ギヤ歯面の箇所で発生する可能性があります。フレッティング粒子は酸化して硬いため、軸受軌道面やギヤ歯面に噛み込んだ場合はその傷が疲労剥離の起点となり、疲労摩耗へと進展することが想定されます。Iカップリング発光分光分析供試の潤滑油を分析した結果、検出された金属元素は、SOAPの結果表に示すように、鉄、鉛、銅、錫、リン、カルシウム、バリウム、ナトリウムでした。検出されたこれらの金属元素から発生箇所を推定すると鉄、鉛、銅、錫・ギヤ・軸受等リン・オイル添加剤カルシウム、バリウム、ナトリウム・外部混入異物であると思われます。このうち、機械部品が摩耗したと思われる元素はのグループです。前回に比較して鉄濃度が増加していることから、フレッティング摩耗が進行していると思われます。前回に比較して計数汚染度はNAS級からNAS級にランク減少し、良好でした。分析結果は良好と判断します。計数汚染度計数汚染度はNAS級と当社推奨の管理限界値のNAS級以内にあり、良好と判断します。重量汚染度は.mg/mlでした。機器の潤滑状態前回に比較してD－SOAPの鉄が増加していました。摩耗粒子の形態観察の結果、潤滑状態が正常な場合に発生する摩耗粒子、フレッティングにより発生する赤錆が比較的多く観察されました。SOAPSOAPの結果、摩耗により発生する鉄が検出されました。D－SOAPD－SOAPの結果、摩耗により発生する鉄が検出されました。フェログラフィー異常摩耗の早期発見パラメータであるフェログラフィーのIs値がの乗と良好の範囲にあるものの、摩耗粒子の形態観察の結果、潤滑状態が正常な場合に発生する摩耗粒子、フレッティングにより発生する赤錆が比較的多く観察されました。
|  | 10601121 | 分析NO － 年月日 トライボシステム診断レポート会社名 ○○殿 分析項目 機種 新油 粘度指数 流動点 機番・使用箇所 ラインサブ 粘度 引火点 油名 キャッスルハイポイドギヤオイル 水分 銅板腐食 油種 全酸価 粘度 採油日 年月日 NAS等級 他情報 重量汚染度 摩耗状態の判定良好注意要処置汚染状態の判定良好注意要処置良好注意要処置総合考察＜＞粘度指数はであった。粘度はmm/s、粘度はmm/sであった。水分はppmであった。全酸価はmgKOH/gであった。汚染度NAS級＜、重量汚染度.mg/mlであった。流動点は.であった。引火点はであった。銅板腐食はaであった。
報告№102-6036 | 分析№102-00600 | 102-00600 | 精点Aを実施した結果、を示す粘度、水分、全酸価、IR、RBOTの各データは管理基準値内にあり、この油は継続使用可能と判断します。本試料油は、油濾過機が設置されている油槽であるため、油中の粒子が除去されています。機器の摩耗診断は油濾過機による油中摩耗粒子の減少率を考慮して潤滑状態を解析する必要があります。今回は、この解析を利用した管理方法がありますので、その方法をご提案申し上げます。尚、この解析は、十分に濾過時間が経過し、油中粒子が飽和状態になっていると仮定しています。油濾過機による油中の摩耗粒子の減少率は油濾過機の入口と出口の汚染度を評価し、その結果から求めますが、今回は油濾過機の出口から採取した試料がありませんので、減少率を濾過能力が良好とされる一般的な濾過率.として検討しました。濾過率を考慮した減少率は、油濾過機の吐出量と総油量との比から換算します。本機の油濾過機の吐出量は毎時L、設備油量はLですので減少率は.となります。油濾過機により時間で.％の粒子が減少するとした場合、油がパスして増加する粒子数は、今回計数汚染度の～μmレンジですと個/mlの.％の個/mlとなります。更に、この発生粒子数から平衡濃度を計算します。平衡濃度は下式により求めます。平衡濃度＝発生粒子数／油濾過機が設置されていない場合の減少率・式油濾過機が設置されていない場合の減少率を.とすると平衡濃度は個/mlとなります。このことから分かるように、本試料油中の汚染度は、油濾過機が設置されていることでNAS級と清浄になっていますが、油濾過機がないと仮定した場合、計算により求めたように～μmレンジの汚染度はNAS級の汚染状態になる可能性を示唆するものととらえる事が出来ます。他のレンジを同様に計算すると以下のようになり、NAS級となります。～～～～以上等級級以上のことから、濾過機を使用しなくても、NAS級と清浄な状態が保持できると考えられることから、潤滑状態も良好な状態にあると判断します。傾向を見るためには、油槽から採油すると同時に油濾過機の濾過前と濾過後の位置から採油を実施し、分析結果から減少率を導き、その減少率を上記方法により油濾過機がない場合の粒子数を求め、その粒子数の変化により金属接触が進行しているか落ち着いてきているのかが確認できます。この解析法を利用すれば、摩耗粒子の変化を捉えやすくなり、摩耗の進行状況を把握し易くなります。是非、濾過機の前後の箇所から採油を実施し、本解析法を採用されますことをご推奨申し上げます。
報告№109-09136 報告№110-00074 | 分析№109-001160 分析№110-000248 | 110-000248 | 、汚染度、潤滑状態は良好でした。潤滑油および軸受は継続使用可能な状態にあると判断します。尚、RBOTはminでしたが、年に貴所から提供された新油値のminに比較して、使用油の方がmin高い値を示していました。今回のRBOTの試験結果は、当社の社内基準のバラツキ範囲を超えており、さらに、異種油の混入の可能性を新油と比較したIRの結果でみたところ、異種は混入していないことが確認されたため、今回RBOTが新油値より高くなった要因は、製造ロットの違いによるバラツキ基油の精製度の違い添加剤の添加量の誤差などが考えられます。
報告№108-0411 報告№109-09641 | 分析№108-02745 分析№109-003863 | 109-003863 | ・摩耗状態油中金属濃度を発光分光法により分析した結果、検出された金属は鉄でしたが、これらの金属の中には、金属潤滑部が局部的に油膜切れを起して発生するシビア粒子、外部から混入したと思われる鉄錆、砂等があることが分かりました。このことから、潤滑部で発生している摩耗形態は、凝着摩耗であることが分かりました。観察された摩耗粒子の材質と形態を、SEM・XMAで詳細に観察した結果、酸素、鉄、マンガンを含む粒子が多いことが分かりました。異常摩耗の早期発見パラメータであるフェログラフィーのIs値がの乗と高い範囲にあることから、潤滑状態はやや厳しい状態にあり、今後さらに摩耗が進行することが懸念されます。・汚染度計数汚染度は水分の影響でセンサーエラーを起こし、測定不能でした。重量汚染度はmg/mlと当社推奨の管理限界値に到達していました。フィルタ表面の異物観察で鉄錆、砂等が観察されたことから、汚染度が高い要因は、外部混入異物の影響と考えられます。・水分がppmと当社推奨の管理限界値を大きく超えていました。フェログラフィーの結果、鉄錆が多く観察されており、大量に混入した水分の影響で鉄錆が発生している可能性が高いと考えられます。潤滑油および対象設備は、以下の対策が必要です。水分の影響で油膜破断により摩耗が加速されることが懸念され、また金属表面の腐食摩耗が進行するとともに、発生した鉄錆等の粒子が潤滑部に噛み込み摩耗が進行することが懸念されるため、更油または濾過により早急に水分を除去し予防する必要があると判断します。水分が混入した要因は、お客様からの情報によれば、メカニカルシール摺動面の摩耗である可能性が考えられます。メカニカルシールの点検を実施するとともに、今後は異物の噛み込みによる摩耗の進行を監視するため、定期的に分析を実施し、摩耗の進行状況を確認することを推奨します。次回分析の時期を理論的に求めたところ、最短で約時間となります。この時間は、油中汚染物が均一になるために必要とする時間であり、この時間を経過すれば、再分析の結果から状態の傾向を確認することが可能となりますので、これを参考に次回分析時期を検討されることを提案します。水分は当社推奨の管理限界値を超えていました。粘度粘度はmm/sと新油値mm/sに比較して、粘度変化率は+.％で、当社推奨の管理限界値である±％以内にあり、良好と判断します。水分はppmと当社推奨の管理限界値のを超えていました。全酸価全酸価は.mgKOH/gと新油値.mgKOH/g以内にあることから、良好と判断します。IRIRの結果、油劣化の兆候を示すカルボン酸の吸収が確認されず、且つ、新油のスペクトルパターンとほぼ一致していることから、良好と判断します。計数汚染度は水分の影響でセンサーエラーを起こし測定不能でした。重量汚染度は当社推奨の管理限界値を超えていました。計数汚染度計数汚染度は水分の影響でセンサーエラーを起こし測定不能でした。重量汚染度はmg/mlと当社推奨の管理限界値のmg/mlを超えていました。機器の潤滑状態摩耗粒子診断の結果、金属潤滑部が局部的に油膜切れを起して発生するシビア粒子、外部から混入したと思われる鉄錆、砂等が比較的多く観察されました。SOAPによる油中金属濃度SOAPによる油中金属濃度の結果、鉄、油の添加剤成分であるリンが検出されました。SOAPによる油中金属濃度SOAPによる油中金属濃度の結果、鉄、外部から混入したと思われる亜鉛、カルシウム、ナトリウム、マグネシウムが検出されました。摩耗粒子診断異常摩耗の早期発見パラメータであるIs値がの乗と高い範囲にあり、摩耗粒子の形態観察の結果、金属潤滑部が局部的に油膜切れを起して発生するシビア粒子、外部から混入したと思われる鉄錆、砂等が比較的多く観察されました。SEM・XMA摩耗粒子診断で観察された粒子をSEM・XMAで詳細に観察した結果、酸素、鉄、マンガンを含む粒子が観察されました。
報告№109-09136 報告№110-00485 | 分析№109-001160 分析№110-002177 | 110-002177 | は、油の粘度、油中のスラッジの発生量を判断パラメータに、粘度、全酸価、IR、RBOTで評価します。分析の結果、油の粘性を示す粘度は、新油値の.mm/sに比較して粘度変化率が-％のmm/sとほぼ変化はなく、また油中のスラッジの発生量を示す全酸価は、新油値の.mgKOH/gに対して.mgKOH/gでほぼ変化が見られず劣化は確認されなかった。さらにはIRの結果でも油が劣化した場合に発生するカルボン酸の発生も確認されず、酸化防止剤の残存量を示すRBOTは、限界値minに比較して、十分に残量があるminであった以上のことから、潤滑油の劣化は確認されませんでした。なお、使用油の使用期間または使用時間が不明であったため、ご要求の油の余寿命に関する検討は行えませんでした。可能であれば、これらの情報をご提供下さい。汚染度油中の水分を計測した結果、水分は.と新油と同等であり、継続使用可能な状態にあることが確認されました。潤滑油は継続使用可能な状態にあると判断します。
報告№109-09136 | 分析№109-001160 | 113-000674 | 潤滑油は継続使用可能な状態にあると判断します。前回同様に、計数汚染度はNAS級と等級に変化はなく、当社推奨の管理限界値以下であり、良好でした。．前回同様に粘度、水分、全酸価、IR、RBOTの各データは良好でした。
報告№106-0084 報告№106-0084 | 分析№106-00449 分析№106-00449 | 106-00449 | 油の変色が確認されたため、トライボ診断を実施することとなった。トライボ診断により、摩耗の進行状況の確認、潤滑油の劣化、汚染状態を確認することを目的とした。軸受潤滑油が変色する原因は、以下の四つが考えられます。フレッティングによる摩耗メタルの摩耗軸電流の発生油の劣化分析の結果、摩耗粒子は、フレッティングで発生したμm未満の赤錆が多く観察され、また、SOAP／D－SOAPでメタルの主成分である錫が検出されました。このことから、油が変色していた原因は、のフレッティングによる摩耗とのメタルの摩耗により発生した摩耗粒子の増加によるものと考えられました。フレッティングは、鉄系材料が接合されたり、勘合されていたりする部分から発生します。フレッティングによる赤錆が少量発生しても直ちに異常ではありませんが、起動停止が頻繁にあるような場合には、軟らかい軸受表面に、硬いフレッティング粒子が埋め込まれそれが原因で、起動時のトルク増大による起動開度の増加にも繋がる事があります。現在のところ、軸受は継続使用可能な状態にありますが、巡視の際には起動開度の増大や、主機の発停時の軸受温度の跳ね上がり等の変化に注意して下さい。又、埋め込まれたこれらの粒子による摩耗の進行も懸念されるため、ヶ月以内に再度分析を実施し、汚染状況及び摩耗の進行状況を確認されることを推奨します。尚、主機停止中に採油を実施している場合、油循環中の採油に比較して油中粒子が沈降して低濃度になっている部分を採油していることになり、油が循環している状態で採油を実施した場合に比較して、分析データが低くなり、異常な状態を見落としてしまうなどの影響が出ることもありますので、今後の採油は、停止直後、或いは、油循環中に採油を実施されることを推奨します。は良好と判断します。粘度は良好と判断します。粘度はmm/sと新油値mm/sに比較して、粘度変化率は-.％で、当社推奨の管理限界値である±％以内にあり、良好と判断します。水分は良好と判断します。水分は.ppmと当社推奨の管理限界値の以下であり、良好と判断します。全酸価は良好と判断します。全酸価は.mgKOH/gと新油値.mgKOH/gに比較して変化はなく、良好と判断します。IRの結果、良好と判断します。IRの結果、油劣化の兆候を示すカルボン酸の吸収が確認されていないことから、良好と判断します。RBOTの結果、良好と判断します。RBOTはminと当社推奨の管理限界値のmin以上であり、良好と判断します。は良好と判断します。計数汚染度は良好と判断します。計数汚染度はNAS級と当社推奨の管理限界値のNAS級以内であり、良好と判断します。重量汚染度は良好と判断します。重量汚染度は.mg/mlと当社推奨の管理限界値のmg/ml以内であり、良好と判断します。機器の潤滑状態摩耗粒子形態観察の結果、フレッティングにより発生したμm未満の赤錆が多く観察されました。SOAPの結果、軸受の摩耗を示す錫が微量検出されました。SOAPの結果、鉄がppm、軸受の摩耗を示す錫がppm、油の添加剤成分であるリンがppm、バリウムが検出されました。D－SOAPの結果、軸受の摩耗を示す錫が僅かに検出されました。D－SOAPの結果、鉄が、銅、アンチモンが共に、軸受の摩耗を示す錫が、油の添化剤成分であるバリウム、外部から混入したカルシウムが共に検出されました。フェログラフィーの結果、フレッティングにより発生したμm未満の赤錆が多く観察されました。異常摩耗の早期発見パラメータであるフェログラフィーのIs値が.と良好の範囲にあるものの、摩耗粒子形態観察でフレッティングにより発生したμm未満の赤錆が多く観察されました。
報告№109-09136 報告№111-00716 | 分析№109-001160 分析№111-003608 | 111-003608 | 粘度および消泡性能の低下が確認されました。今後は障害予防を目的に以下の対策を推奨します。更油、或いは、部分更油粘度が低下していたことから、今後適正な粘度範囲で使用していない場合、ギヤ歯面やベアリング軌道面で油膜切れが発生し、摩耗が進行することが懸念されるため、更油、或いは、部分更油を推奨します。追加分析消泡性能が低下した場合、ギヤ歯面での油膜形成に影響が出て摩耗が進展することがありますので、フェログラフィーおよびSOAP-Tを追加して摩耗により発生する油中金属濃度や潤滑状態を確認することを推奨します。粘度粘度は.mm/sと新油値mm/sに比較して、粘度変化率は-％で、当社推奨の管理限界値である±％を超えていました。今後、適正な粘度範囲で使用していない場合、ギヤ歯面やベアリング軌道面で油膜切れが発生し、摩耗が進行することが懸念されます。泡立ち試験泡立ち試験の結果は、-と新油値が-であるのに比較して高い値となっていたことから、消泡性能が低下していることが分かりました。今後の使用状況によっては油の酸化劣化が進行したり、ギヤ歯面およびベアリング軌道面で油膜切れが発生したりする場合があるため、消泡剤の添加による消泡性能の改善など何らかの対応が必要になると思われます。分析結果粘度および消泡性能が低下していることが確認されました。粘度粘度は.mm/sと新油値mm/sに比較して、粘度変化率は-％で、当社推奨の管理限界値である±％を超えていました。泡立ち試験泡立ち試験は-と新油に比較して高い値でした。水分は.と当社推奨の管理限界値の以下であり、良好と判断します。全酸価全酸価はmgKOH/gと新油値mgKOH/g以下にあり、良好と判断します。
報告№109-09166 報告№110-00453 |  | 110-002041_2042 | の評価前回同様にを示す粘度、水分、全酸価、IRの各データは当社推奨の管理限界値内にあることから、継続使用可能と判断します。濾過効率の確認表に示す通り濾過効率は～％と比較的高く、かつ、清浄機出口サンプリング弁から採取した試料油の汚染度がNAS級と清浄な状態を保持できていることから、濾過精度は確保できていると判断します。機器の潤滑状態油清浄機がなかったとした場合、NAS級以上の汚染された状態になることが推定されますが、この換算値を前回の油清浄機入口の換算値と比較した結果、表に示すように粒子数に大きな変化は見られないことから、摩耗は安定していると判断します。前回同様にを示す粘度、水分、全酸価、IRの各データは良好です。油清浄機の濾過効率による油汚染度管理に関する考察油清浄機の濾過効率の指標であるβ値を確認するため、油清浄機の入口側と出口側の配管より採油を実施し、計数汚染度を実施しました。その結果を下表に示します。 ・ここで、 EMBEDExcel.Sheet.式および表に示す通り、その結果、～μmレンジが%～μmレンジが%～μmレンジが%～μmレンジが%μm以上が%であり、汚染度もNAS級と清浄な状態を保持できていることから、濾過精度は確保できていると判断できます。機器の摩耗油清浄機が設置されていることでNAS級と清浄になっています。油濾過機がないと仮定した場合、表に示すように計算により求めた～μmレンジの汚染度はNAS級以上の汚染状態になる可能性を示唆するものととらえる事が出来ます。他のレンジを同様に計算すると以下のようになり、NAS級以上となります。EMBEDExcel.Sheet.油清浄機がなかったとした場合、以上のとおりNAS級以上の汚染された状態になることが推定されます。この換算値を前回の油清浄機入口の換算値と比較した結果、粒子数に大きな変化は見られないことから、摩耗は安定していると判断します。
報告№109-09439 報告№109-09439 | 分析№109-002758 分析№109-002758 | 109-002758 | を示す粘度、水分、全酸価の各データは良好でした。泡立ち試験の結果は、-と新油値が-であるのに比較して高い値となっていたことから、消泡性能が低下していることが分かりました。潤滑状態の異常の早期発見パラメータである潤滑状態指数は、のマイナス乗でした。・消泡性能の低下消泡性の性能が低下していることが確認されたことから、今後の使用状況によっては油の酸化劣化が進行したり、ギヤ歯面およびベアリング軌道面で油膜切れが発生したりする場合があるため、消泡剤の添加による消泡性能の改善など何らかの対応が必要になると思われます。・潤滑状態濾過設備のない機器であれば正常な潤滑状態にあると判断できますが、当該機の潤滑系にはフィルタが設置されているため、別紙インライン・オフラインフィルタの影響に示すとおり、潤滑状態が異常となり大型の摩耗粒子が発生したとしても、粒子の大部分が捕捉されてしまい正常な潤滑状態にあると誤認してしまう可能性があります。このようなフィルタの影響を考慮に入れたLCインデックスは、摩耗がやや厳しい状態に分類されるの乗領域となりました。運転条件によっては摩耗の進行が速まる場合もあると思われます。結論消泡性能の低下が確認されたものの、潤滑油、ギヤおよび転がり軸受は、継続続使用可能な状態にあると思われます。対策運転条件によっては摩耗の進行が速まる場合が想定されるため、フィルタ付着物の分析を実施し、異常な摩耗状態発生の有無を精密に確認することを推奨します。消泡性能の改善は、添加する消泡剤の効果をテストにより確認する必要がありますので、必要な場合は当社営業担当者までお知らせ下さい。泡立ち試験の結果、消泡性能が低下していることが確認されました。粘度粘度はmm/sと新油値mm/sに比較して、粘度変化率は-％で、当社推奨の管理限界値である±％以内にあり、良好と判断します。粘度粘度はmm/sでした。粘度指数粘度指数はでした。泡立ち試験泡立ち試験は-と新油に比較して高い値でした。水分はppmと当社推奨の管理限界値内にあり、良好と判断します。全酸価全酸価は.mgKOH/gと新油値.mgKOH/gに比較して高いものの、IRの結果で油劣化の兆候を示すカルボン酸の吸収が確認されていないことから、良好と判断します。機器の潤滑状態精密な濾過設備がない機器であれば、潤滑状態指数は正常の範囲にあると判断します。潤滑状態指数異常摩耗の早期発見パラメータである潤滑状態指数がのマイナス乗と精密な濾過設備がない機器であれば、潤滑状態指数は正常の範囲にあると判断します。
報告№109-09448 報告№109-09448 | 分析№109-002842 分析№109-002842 | 109-002842 | 摩耗状態異常摩耗の早期発見パラメータであるフェログラフィーのIs値は、潤滑状態が良好な状態にあることを示すの乗であり、点検を要する摩耗粒子が観察されておらず、現在のところ継続使用は可能な状態にあると判断できます。この状態で検出された油中金属は、その多くが鉄であり、これらは摩耗粒子の観察結果から疲労摩耗であることが分かりました。疲労摩耗は、スパイラルベベルギヤの歯面で発生していると推定されますが、発生箇所が歯面の微小領域であることから、現在のところ、継続使用は可能と判断できます。バックラッシ減速機の構造から、最も負荷が大きく、摩耗が進行しやすい箇所をスパイラルベベルギヤとスパイラルベベルピニオンと推定し、この部分のバックラッシを求めました。提供していただいた図面には歯幅が記載されておらず、また、更油後の稼働時間も不明であったため、歯幅mmと、更油後の稼働時間を時間と仮定してバックラッシを計算しました。その結果、減速機のギヤ歯面に摩耗が集中していたと仮定した場合、バックラッシの増加は初期値からμm増加したと推定されました。バックラッシ増加分の上限値はメーカにより差異はあるものの、当社が推奨するバックラッシは一般に推奨されるμmを目安にしており、今回のデータはこの値に比較して十分に小さい値であることがわかります。汚染度計数汚染度がNAS級と清浄でした。を示す粘度、水分、全酸価、IRの各データは良好でした。結論ゲート機器の潤滑箇所の摩耗診断分析結果から摩耗が発生している箇所はギヤ歯面であり、摩耗形態は疲労摩耗であることが分かりました。この摩耗形態は、ギヤ歯面に荷重が繰り返しかかることにより、歯面の表面下で材料が疲労して剥離します。歯面に加わる荷重が過大である場合、観察される摩耗粒子は今回より大きな粒子が発生します。分析結果から推定されたバックラッシの増加分はμmでしたが、このバックラッシは、一対の歯車の噛み合いを円滑にするための、ピッチ円周上での歯面間の遊びです。この値が過大になると振動や騒音の原因となるため、ギヤの摩耗状態を判断するためには重要なパラメータです。今回観察された摩耗粒子は、μmサイズの微小な粒子が支配的であることから、バックラッシの値は小さいと判断できます。バックラッシの計算時に仮定した稼働時間や歯幅などの数値が正確であれば、本減速機は継続使用可能と判断できます。整備の必要な箇所の検討整備が必要な箇所は、本分析結果から確認されませんでした。しかし、分析結果から僅かではありますがギヤの摩耗が進行していることが確認されていますので、今後は定期的に潤滑油分析を実施し、その結果から摩耗の進行状況を確認することにより、整備の必要の有無を監視する方法が有用と思われます。潤滑油の劣化度診断一般的に潤滑油が劣化した場合、油の外観は黒褐色になり、粘度や全酸価が上昇しスラッジ等が発生します。また、その過程では劣化の兆候を示すカルボン酸の吸収がIRで確認できます。今回のは、全てのデータが良好の範囲にあり、潤滑油の劣化は確認されなかったことから、継続使用可能であり、交換の必要はないと判断します。潤滑管理の方法現在の潤滑油は年使用していますが、年間使用したにもかかわらず劣化が確認されなかったことから、本設備の潤滑油は少なくても更油後年間は使用できることが分かりました。潤滑油の交換時期の判断は、今回の分析だけでは予測することは困難ですが、定期的に分析を実施し、その結果の傾向から劣化の進行状況を確認することで容易に可能になります。現在のところ潤滑部は継続使用可能な状態にあると思われますが、今後は疲労摩耗が進行する場合がありますので、定期的に分析を実施し、摩耗の進行状況を確認されることを推奨します。次回分析の時期を理論的に求めたところ、最短で約時間となります。この時間は、油中汚染物が均一になるために必要とする時間であり、この時間を経過すれば、再分析の結果から状態の傾向を確認することが可能となりますので、これを参考に次回分析時期を検討されることを推奨します。尚、定期的な分析を実施する際には、に関する分析項目の実施を推奨します。今回の分析結果からは、油劣化の進行は確認されていませんが、定期的な分析により潤滑油の交換時期を管理することが可能となります。は良好と判断します。粘度粘度はmm/sと新油値mm/sに比較して、粘度変化率は-％で、当社推奨の管理限界値である±％以内にあり、良好と判断します。水分はppmと当社推奨の管理限界値の以下にあり、良好と判断します。全酸価全酸価は.mgKOH/gと新油値.mgKOH/gに比較して高いものの、IRの結果で油劣化の兆候を示すカルボン酸の吸収が確認されていないことから、良好と判断します。IRIRの結果、油劣化の兆候を示すカルボン酸の吸収が確認されていないことから、良好と判断します。は良好と判断します。計数汚染度計数汚染度はNAS級と当社推奨の管理限界値のNAS級以内にあり、良好と判断します。重量汚染度は.mg/mlと当社推奨の管理限界値のmg/ml以内にあり、良好と判断します。機器の潤滑状態機器の潤滑状態は正常と判断します。SOAPによる油中金属濃度SOAPによる油中金属濃度の結果、油の添加剤成分であるリン、外部から混入したと思われる亜鉛、ナトリウムが検出されました。SOAPによる油中金属濃度SOAPによる油中金属濃度の結果、鉄、油の添加剤成分であるリン、外部から混入したと思われる亜鉛、カルシウム、ナトリウムが検出されました。摩耗粒子診断異常摩耗の早期発見パラメータであるIs値がの乗と良好の範囲にあり、摩耗粒子の形態観察の結果、潤滑状態が正常な状態で発生するマイルド摩耗粒子が比較的多く観察されました。
報告№109-09136 報告№111-00109 | 分析№109-001160 分析№111-000578 | 111-000578 | SOAP／D－SOAPの鉄および錫濃度は良好の範囲にありました。計数汚染度は良好でした。粘度、全酸価、IR、RBOTの各データーは良好でした。潤滑油は再使用可能と判断します。
報告№108-0411 報告№110-00508 | 分析№108-02744 分析№110-002301 | 110-002301 | Iカップリング発光分光分析供試グリースをSOAP／D－SOAPで分析した結果、検出された金属元素は、鉄、銅、ニッケル、錫、リン、カルシウム、アルミニウム、ナトリウム、マグネシウムでした。これらの検出された金属元素から発生箇所を推定すると鉄、銅、ニッケル、錫・軸受等リン・グリース添加剤カルシウム、ナトリウム、アルミニウム、マグネシウム・増ちょう剤であると思われます。このうち、機械部品が摩耗したと思われる元素はのグループです。フェログラフィー観察された粒子の多くは、潤滑状態が正常なマイルド摩耗で発生する摩耗粒子でした。軸受は継続使用可能な状態にあると判断します。
報告№107-0366 報告№113-00446 | 分析№107-01900 分析№113-001841 | 113-001841_date | 濾過前の試料油を分析した結果、重量汚染度がmg/mlと、処置領域にありました。D-SOAPの結果、前回同様に油の添加剤成分であるバリウムがppm検出されました。フィルタ表面の異物観察で表面が薄茶色になっていました。D-SOAPで油の添加剤成分であるバリウムがppm検出されたことから、汚染度が高い要因は、油の添加剤成分の析出および劣化により発生したスラッジと考えられます。このスラッジは、粘着性があることからバルブ類の動作障害を発生することが懸念されます。これらの障害発生に対する弊害を勘案の上、当社製清浄分散剤TS-の投与と濾過を推奨します。
報告№109-09136 報告№112-00589 | 分析№109-001160 分析№112-002467 | 112-002467_date130409 | 分析の結果、潤滑油の劣化はなく、汚染度は良好な範囲にあることから、継続使用可能な状態にあると判断します。但し、異種油の混入、または油名が違う可能性がありますので、以下の対策を推奨します。減速機分析の結果、減速機は継続使用可能な状態にあると判断します。但し、疲労摩耗が発生しており、今後も摩耗の進行を傾向監視するため、以下の対策を推奨します。異種油の混入および油名の確認分析データから新油と一致しないデータが確認されたことから、異種油の混入または油名が違っている可能性があります。油は設備の条件にあった適正な性能のものを使用することが重要であるため、異種油の混入の有無、油名を再確認することを推奨します。定期的な分析定期的に分析を実施することにより、データの変化から異常の兆候を早期に発見することが可能となります。また、今回は対象設備の初回分析であるため、あと最低でも回分析を実施し、分析データの変化から今後の分析周期を検討することを推奨します。今後、疲労摩耗の進行が懸念されるため、出来るだけ早めに回目の分析を実施することを推奨します。を確認する粘度、水分、酸価、IRの結果で劣化はなく良好でした。しかし、IRの結果、新油と使用油のスペクトルパターンが一致していない箇所が確認され、異種油の混入、または油名の誤りなどが考えられます。粘度粘度は、mm/sと新油値mm/sに比較して、粘度変化率は-.％で、当社推奨の管理限界値である±％以内であり、良好と判断します。水分は、ppmと当社推奨の管理限界値の以下であり、良好と判断します。酸価は、.mgKOH/gと新油値.mgKOH/g以下であり、良好と判断します。IRIRチャートの結果、油劣化の兆候を示すカルボン酸の吸収が確認されていないことから、良好と判断します。しかし、新油と使用油のスペクトルパターンが一致してない箇所が確認され、異種油の混入、または油名の誤りなどが考えられます。は清浄で、良好と判断します。計数汚染度計数汚染度は、NAS級と当社推奨の管理限界値NAS級以下であり、良好と判断します。重量汚染度は、.mg/mlでした。光学顕微鏡写真重量汚染度で濾過したフィルタ表面上の夾雑物を光学顕微鏡で観察した結果、鉄錆、砂等が観察されました。はフェログラフィーおよびSOAP-Tの結果から総合的に判断した結果、継続使用は可能ですが、機器の機能を保持するためにも傾向管理が有用と考えます。フェログラフィー【異常摩耗指数：Is値】Is値は異常摩耗の早期発見パラメータのつで、摩耗粒子を定量化するために用います。今回のIs値はの乗と低い値でした。フェログラフィー【定性分析：摩耗粒子および摩耗形態観察】観察された摩耗粒子は、以下の通りでした。疲労摩耗粒子・繰返し応力を受けて発生。フリクションポリマ・局部的に高圧・高温となる場合に発生。Iカップリング発光分光分析【SOAP-T】検出された金属元素から発生箇所を推定すると、以下の通りでした。鉄、鉛、ニッケル・ギヤ、軸受等リン、モリブデン・添加剤カルシウム、ナトリウム・外部混入異物バックラッシご提供いただいた減速機に関する情報からハスバ歯車の組み合わせの段減速機構であり、この歯車の構成から接触点箇所のバックラッシを求めました。尚、歯幅が不明でしたので、mmと仮定しました。ギヤのバックラッシの増加量を求めた結果、接触点箇所でバックラッシの増加量は、約.μmと推定されます。バックラッシ増加分の上限値は、メーカにより差異はあるものの、当社の推奨するバックラッシは、一般に推奨されるμmを管理目安にしています。この値に比較して十分に小さい値です。
報告№109-09136 報告№111-00740 | 分析№109-001160 分析№111-003765 | 111-003765 | 対象設備は継続使用可能な状態にあると判断します。但し、粘度の低下が確認され、今後も摩耗の進行を傾向監視するため、以下の対策を推奨します。更油粘度低下が確認されており、油膜切れなどによる摩耗の発生が懸念されます。これらの予防処置として更油を推奨します。定期的な分析凝着摩耗の進行が懸念されるため、今後は定期的に分析を実施し、摩耗の進行状況を確認することを推奨します。フェログラフィー異常摩耗の早期発見パラメータとして摩耗粒子を定量化して評価するフェログラフィーのIs値は、潤滑状態がやや厳しいの乗でした。摩耗粒子の形態で比較的多く観察された粒子は、潤滑状態が正常な場合に発生する摩耗粒子金属潤滑部が局部的に油膜切れを起して発生するシビア粒子でした。これらの摩耗粒子が観察された場合、潤滑部で発生している摩耗形態は、正常なマイルド摩耗潤滑状態がやや厳しい凝着摩耗であることが分かります。観察されたμmサイズのシビア粒子は、視野に個と少ないことから、直ちに異常ではないものの、今後さらに摩耗が進行することが懸念されます。Iカップリング発光分光分析供試の潤滑油を分析した結果、検出された金属元素は、SOAPの結果表に示すように、鉄、銅、ニッケル、リン、亜鉛、カルシウム、バリウム、ナトリウムでした。検出されたこれらの金属元素から発生箇所を推定すると鉄、銅、ニッケル・エンジン部品リン、亜鉛、カルシウム・オイル添加剤バリウム、ナトリウム・外部混入異物であると思われます。このうち、機械部品が摩耗したと思われる元素はのグループです。銅を使用した箇所の摩耗・溶出SOAPで銅がppm検出されました。銅の影響については、別紙鉛および銅を使用した箇所の摩耗・溶出を御覧ください。重量汚染度はmg/mlでした。n－ペンタン不溶解分n－ペンタン不溶解分は.mass%でした。粘度粘度は、.mm/sと新油値のmm/sに比較して粘度変化率が-％となっており、当社推奨の管理限界値である±％を超えていました。ディーゼルエンジンオイルの粘度低下は、別紙内燃機関における粘度の低下を御覧下さい。
|  | 113-000568 | 潤滑油および対象設備は継続使用可能な状態にあると判断します。但し、今後も摩耗の進行を傾向監視するため、以下の対策を推奨します。定期的な分析今後の凝着摩耗の進行を監視するため、定期的に分析を実施し、分析データによる摩耗の進行状況を確認することを推奨します。はフェログラフィーおよびSOAPの結果から総合的に判断した結果、やや厳しい状態にあると考えられます。フェログラフィー【定量分析：Is値】Is値は異常摩耗の早期発見パラメータのつで、摩耗粒子を定量化するために用います。前回に比較してIs値はの乗から乗に上昇し、やや高い値でした。フェログラフィー【定性分析：摩耗粒子および摩耗形態観察】分析結果から比較的多く観察された粒子は、以下の通りでした。正常な摩耗粒子・潤滑状態が正常なマイルド摩耗により発生。球状粒子・金属接触が厳しく、且つ、金属が溶融するほどの高い摩擦熱が発生していると考えられます。黒錆・潤滑状態がやや厳しい凝着摩耗により発生。金属接触が厳しく、且つ、高い摩擦熱が発生していると考えられます。鉄錆、砂等・外部から混入したと考えられます。観察された摩耗粒子の中でも黒錆は、注意が必要です。黒錆は凝着摩耗に分類されます。この摩耗粒子は、摺動面で凝着、破断を繰り返し、この過程で生じる移着粒子が成長して摩耗粒子となります。そのため、摺動面では局部的に油膜切れが発生していることを示しています。この状態が継続した場合、摩耗粒子のサイズは徐々に大型化していき、設備の損傷に至る場合がありますので、傾向監視が必要です。Iカップリング発光分光分析【SOAP】検出された金属元素から発生箇所を推定すると、以下の通りでした。鉛、銅・シリンダ内壁、ポンプ内部等リン、亜鉛、カルシウム・添加剤ナトリウム・外部混入異物前回に比較してSOAPの銅がppmからppmに減少しているものの、やや高い値で検出されました。この程度の濃度であれば使用上は全く問題ないと判断します。亜鉛系添加剤を使用している潤滑油で銅が検出される場合、潤滑系統内でこれらの金属が亜鉛系添加剤の影響により溶出することが知られています。今回の検出は、この溶出によるものと考えられます。粘度、水分、IR酸化度の各データは良好でした。
報告№109-09136 | 分析№109-001160 | 113-001709 | 分析の結果、潤滑油および対象設備は継続使用可能な状態にあると判断します。但し、将来的な摩耗進行の有無を確認するためにも傾向監視を継続することが有効です。定期的な分析今後懸念される凝着摩耗の進行を監視するため、定期的に分析を実施することを推奨します。はフェログラフィーおよびSOAP-Tの結果から総合的に判断した結果、継続使用は可能ですが、機器の機能を保持するためにも傾向管理が有用と考えます。フェログラフィー【定量分析：Is値】Is値は異常摩耗の早期発見パラメータのつで、摩耗程度を定量化するために用います。Is値はの乗とやや高い値でした。フェログラフィー【定性分析：摩耗粒子および摩耗形態観察】分析結果から比較的多く観察された粒子は、以下の通りでした。正常な摩耗粒子・潤滑状態が正常なマイルド摩耗により発生。シビア粒子・潤滑状態がやや厳しい凝着摩耗により発生。金属潤滑部が局部的に油膜切れを起していると考えられます。観察された摩耗粒子の中でもシビア粒子は、将来的な異常摩耗の進行に繋がる可能性を示唆しているため、傾向監視が必要と思われます。詳細は、別紙傾向監視が必要な摩耗粒子をご覧ください。Iカップリング発光分光分析【SOAP-T】検出された金属元素から発生箇所を推定すると、以下の通りでした。鉄、銅、亜鉛・ギヤ、軸受等カルシウム、ケイ素、ナトリウム・外部混入異物粘度、水分、酸価の各データは良好でした。
報告№107-6019 報告№107-0199 | 分析№107-01038 分析№107-01121 | 107-01121 | 本トライボ診断は、前回からの摩耗進行状況、汚染状況を確認する。【軸受の潤滑状態】トライボ診断の結果、転がり軸受軌道面の微小領域に疲労摩耗が僅かに発生しているものの、摩耗の安定が確認され、転がり軸受の寿命の指標となるフレーキングの発生が確認されていないことから、現在のところ、ベアリングは継続使用可能な状態にあると判断します。一方、前回に比較してSOAP／D－SOAPの結果でメタルの主成分である錫が減少傾向にあることから、スラスト軸受の摩耗は安定していると判断します。但し、前回分析時点におけるメタルの平均的な摩耗深さがμmであり、メタル表面粗さをsと仮定すると、メタルの摩耗は分の程度摩耗していると考えられ、現在のところ継続使用可能と判断できますが、油膜が形成されにくい状況にあることに変化はないと思われます。今後さらに摩耗が進行する場合も考えられますので、ヶ月後に再度分析を実施し、摩耗の進行状況を確認することを推奨します。【油の汚染状況】計数汚染度がNAS級と当社推奨の管理限界値内にあり、重量汚染度が.mg/mlでした。
報告№109-09136 報告№113-00662 | 分析№109-001160 分析№113-002849 | 113-002849 | 潤滑は良好の範囲にあることから、継続使用可能と判断します。但し、汚染度が高いことから、油中の夾雑物が潤滑部に噛み込むことによる摩耗の進行が懸念されます。軸受は継続使用可能な状態にあると判断します。但し、今後の摩耗推移を確認するためにも傾向監視を継続することが有効です。定期的な分析今後の摩耗推移を監視するため、定期的に分析を実施することを推奨します。軸受メタルの情報提供今回メタルの摩耗深さの計算は、軸受メタルのサイズを仮定して計算していますので、次回分析時には、メタルサイズをお知らせください。最適な採油方法本試料油は、機器停止中にドレンプラグから採油されているため、別紙油中粒子の沈降の影響に示すように、油中粒子が油槽底部に沈降し、分析データが高濃度に出ている可能性があります。正確なデータによる診断を行うためにも、今後の採油は、極力運転中もしくは停止直後の油槽中層部から実施されることを推奨します。異常摩耗の早期発見のパラメータであるIs値は前回に比較して-レベルからレベルに桁上昇していました。Is値は、摩擦摺動面の摩耗が進展すると、上昇速度が増加します。今回、Is値の上昇速度が大きいことから、潤滑状態が厳しくなっていると推定されます。今回は直ちに軸受異常となることを示す摩耗粒子が確認されていないことから継続使用可能と考えられますが、今後の摩耗推移を監視することが重要と思われます。メタルの摩耗分析結果から軸受メタルの摩耗深さを、以下の条件を仮定して求めました。・分解点検から今回までに更油を実施していないと仮定した場合の錫濃度ppm・当社の経験からメタル面積の約分の程度が摩耗した・更油後の錫濃度を・摺動面の面積をcmその結果、メタル表面の平均的な摩耗深さはμmとなり、メタルの表面粗さを軸受表面の一般的な粗さであるsと仮定すると、軸受表面粗さの約分の程度が摩耗していると推定されます。余寿命分解後時間で摺動面の表面粗さがμm摩耗したとすると、余寿命は約時間と推定されます。この余寿命は、軸受摺動面の表面粗さがμmとなる鏡面状態になり、起動・停止時に油膜が形成されにくい状態を示します。仮定している部分がありますので、参考値としてお考え下さい。計数汚染度はNAS級と当社推奨の管理限界値に到達していました。フィルタ残渣に金属片、粘ちょう物が観察されたとから、汚染度が高い要因は、摩耗粒子、スラッジの影響と思われます。粘度、水分、酸価、IRの各データは良好です。
報告№5317 | 分析№98-02392 分析№ | 9802392 | ちょう度は、と新グリース値のに比較して、％大きな値となっており、軟化していることが判りました。異種油が混入した可能性が考えられます。滴点は、本試料に流動性があり、測定できませんでした。以上のことから、異種油が混入した可能性が考えられました。機器の潤滑状態SOAPの結果、グリース基油の添加剤成分と思われるリンがppm、亜鉛がppm、鉛がppm検出され、摩耗により発生した鉄がppm、ニッケルがppm検出されました。外部から混入したと思われるモリブデンがppm、ナトリウムがppm検出されました。D－SOAPの結果、摩耗により発生した鉄が.ppm検出され、外部から混入した夾雑物と思われるモリブデンが.ppm、ナトリウムが.ppm、カルシウムが.ppm検出されました。非常に多く検出されたモリブデンは、モリギヤ等のモリブデンを多く含む潤滑剤が混入したものと推定されました。フェログラフィーの結果、μm以下の切削粒子と呼ぶ鉄系粒子が支配的であり、硬い異物噛み込みやギヤの片当たり等の原因で、ギヤ歯面間で切削的な摩耗が発生していると推定されました。また、D－SOAPで鉄が多く検出されており、鉄を使用した部分に摩耗が発生していることからもギヤ歯面の摩耗が発生していることが推定されました。したがって、ギヤの寿命延長のためには一度ギヤを洗浄し、新しいグリースを塗布されることを推奨します。また、ギヤ歯面の片当たりの有無を確認されることを併せて推奨する。
報告№108-5029 報告№108-0159 | 分析№108-00963 分析№108-01007 | 108-01007 | 前々回の分析結果でベアリングの交換を推奨した。しかし、月の定期点検までベアリングの交換をすることが出来ないため、潤滑状態を確認しながら、運用していくことになった。汚染度、潤滑状態を確認する。分析の結果、前回と同じく摩耗粒子の形態観察で異物の噛み込みにより発生する切削粒子が多く観察されたことから、摩耗形態は切削摩耗であることが確認されました。切削摩耗は、異物が混入していない状態に比較して摩耗進行速度が速く注意が必要です。SOAP／D－SOAPの鉄濃度が増加傾向にあることから、今後更に摩耗が進行し、転がり軸受の寿命の指標となるフレーキングに進展することが懸念されるため、月の定期点検ではベアリングを交換することを推奨します。これらのことは、前回に比較して計数汚染度の粒子数が減少傾向にあるものの、SOAP／D－SOAPの鉄濃度が増加傾向にあること異常摩耗の早期発見パラメータであるフェログラフィーのIs値がの乗と変化はないものの、摩耗粒子の形態観察の結果、異物の噛み込みにより発生する切削粒子がやや多く観察されたこと以上のことから判断しました。
報告№107-0366 報告№110-00570 | 分析№107-01900 分析№110-002538 | 110-002538 | 濾過前の試料油を分析した結果、メタルの主成分である錫がSOAPでppm、D－SOAPで検出されました。・メタルの摩耗年月のメタル交換後から今回までの累積錫濃度は、トライボレポートの累積錫濃度に示すとおりppmです。この累積錫濃度ppmと油量リットルから平均的な摩耗深さを計算した結果、平均的な摩耗深さはμmとなりました。メタルの初期の表面粗さをRmaxμmと仮定すると、この計算結果から分の程度摩耗しているものと思われます。これらの障害発生に対する弊害を勘案の上、今後も定期的にトライボ診断を実施し、摩耗の進行状況を確認することを推奨します。
報告№107-0366 報告№111-00430 | 分析№107-01900 分析№111-002014 | 111-002014 | 濾過前の試料油を分析した結果、前回に比較してRBOTがminからminにmin減少していました。前回同様にD－SOAPで油の添加剤成分であるバリウムがppm検出されました。摩耗粒子の形態観察およびフィルタ表面の異物観察で、外部から混入したと思われる鉄錆、砂等が比較的多く観察されました。・汚染度の増加摩耗粒子の形態観察およびフィルタ表面の異物観察で鉄錆、砂等が観察されたため、汚染度が増加した要因は、摩耗による粒子の増加ではなく、外部混入異物の影響と思われます。・スラッジの発生D－SOAPでバリウムが検出されたことから、油の添加剤成分の析出によるスラッジが発生しているものと思われます。スラッジの影響により油膜形成に影響と及ぼす場合もあります。・酸化防止剤の減少本試料油をこのまま継続使用した場合、RBOTの減少傾向から限界値に到達するのは、別紙図RBOTの減少傾向に示すように年月と推定されました。今後、酸化防止剤が減少することで基油の劣化が進行することが予想されます。これらの障害発生に対する弊害を勘案の上、可能であれば濾過を実施するとともに、ヶ月後に再分析を実施し、酸化防止剤の残存量を確認することを推奨します。
報告№106-0421 | 分析№106-02361 | 106-02361 | トライボ診断により、機器軸受の潤滑状態、潤滑油の劣化状態を診断することを目的としました。分析の結果、本軸受は継続使用可能な範囲にあると判断します。このことは、D-SOAPで転がり軸受の摩耗により発生する鉄が検出されたものの、僅かであることフェログラフィーの結果、異常摩耗の早期発見パラメータであるIs値がと良好の範囲にあること計数汚染度がNAS級と良好の範囲にあること以上のことから判断しました。尚、油の劣化度を示す全酸価が.mgKOH/gと新油値.mgKOH/g以下であり、油の劣化進行は確認されませんでした。
報告№109-09568 報告№109-09568 | 分析№109-003512 分析№109-003512 | 109-003512 | を示す水分、全酸価の各データは良好でした。前回同様に粘度は.mm/sと新油値mm/sに比較して、粘度変化率は-％で、当社推奨の管理限界値である±％を超えていました。今後、粘度の低下により油膜切れが発生し、金属接触が発生することが懸念されます。泡立ち試験の結果は、-と新油値が-であるのに比較して高い値となっていたことから消泡性能が低下していることが分かりました。潤滑状態の異常の早期発見パラメータである潤滑状態指数は、のマイナス乗と濾過設備のない機器であれば正常な潤滑状態にあると判断できます。・消泡性能の低下消泡性の性能が低下していることが確認されたことから、今後の使用状況によっては油の酸化劣化が進行したり、ギヤ歯面およびベアリング軌道面で油膜切れが発生したりする場合があるため、消泡剤の添加による消泡性能の改善など何らかの対応が必要になると思われます。・潤滑状態濾過設備のない機器であれば正常な潤滑状態にあると判断できますが、当該機の潤滑系にはフィルタが設置されているため、別紙インライン・オフラインフィルタの影響に示すとおり、潤滑状態が異常となり大型の摩耗粒子が発生したとしても、粒子の大部分が捕捉されてしまい正常な潤滑状態にあると誤認してしまう可能性があります。このようなフィルタの影響を考慮に入れたLCインデックスは、摩耗がやや厳しい状態に分類されるの乗領域となりました。フィルタの影響を考慮した潤滑状態指数は、前回のの乗からの乗に桁上昇していることから、運転状態が前回と大きな差がなければ、摩耗は進行している状態にあると思われます。結論粘度および消泡性能の低下が確認されたものの、ギヤおよび転がり軸受は、継続続使用可能な状態にあると思われます。尚、今後は障害予防を目的に以下の対策を推奨します。粘度の低下が確認されたことから、更油を推奨します。現在のところ摩耗は安定した状態にあると思われますが、運転条件によっては摩耗の進行が速まる場合も想定されるため、今後は潤滑油の分析に加えてフィルタ付着物の分析を実施し、異常な摩耗状態発生の有無を精密に確認することを推奨します。消泡性能の改善は、添加する消泡剤の効果をテストにより確認する必要がありますので、必要な場合は当社営業担当者までお知らせ下さい。粘度は当社推奨の管理限界値を超えていました。泡立ち試験の結果、消泡性能が低下していることが確認されました。粘度粘度は.mm/sと新油値mm/sに比較して、粘度変化率は-％で、当社推奨の管理限界値である±％を超えていました。粘度粘度は.mm/sでした。粘度指数粘度指数はでした。泡立ち試験泡立ち試験は-と新油に比較して高い値でした。水分はppmと当社推奨の管理限界値の以下であり、良好と判断します。全酸価全酸価は.mgKOH/gと新油値mgKOH/gに比較して高いものの、IRの結果で油劣化の兆候を示すカルボン酸の吸収が確認されていないことから、良好と判断します。機器の潤滑状態精密な濾過設備がない機器であれば、潤滑状態指数は正常の範囲にあると判断します。潤滑状態指数異常摩耗の早期発見パラメータである潤滑状態指数がのマイナス乗と精密な濾過設備がない機器であれば、潤滑状態指数は正常の範囲にあると判断します。
報告№109-09136 報告№111-00760 | 分析№109-001160 分析№111-003833 | 111-003833 | 潤滑油および対象設備は継続使用可能な状態にあると判断します。但し、今後も摩耗の進行を傾向監視するため、以下の対策を推奨します。定期的な分析疲労摩耗の進行を監視するため、定期的に分析を実施し、分析データによる摩耗の進行状況を確認することを推奨します。最適な採油方法本試料油は、機器停止中にドレンから採油されています。機器が停止している状態では、別紙油中粒子の沈降の影響に示すように油槽内で撹拌がなくなり固形物が沈降するため、油中汚染度は高くなると推定されます。今後の採油は、極力運転中もしくは停止直後の油槽中層部から実施されることを推奨します。新油との比較による評価を示す粘度、酸価のデータは新油データを基準として評価しています。今回は油名が不明であったため判断できませんでしたが、今後評価する場合は、充填用に新油を同時に分析することをご検討下さい。フェログラフィーIs値は異常摩耗の早期発見パラメータのつで、摩耗粒子を定量化するために用います。今回のIs値はの乗であり、潤滑状態は正常と判断できます。摩耗粒子の形態で比較的多く観察された粒子は、潤滑状態が正常な場合に発生する摩耗粒子繰返し応力を受けて発生する疲労摩耗粒子局部的に高圧・高温となる場合に発生するフリクションポリマでした。これらの摩耗粒子が観察された場合、潤滑部で発生している摩耗形態は、正常なマイルド摩耗疲労による疲労摩耗であり、そして局部的ではあるものの高圧・高温の箇所が発生していることも分かります。フリクションポリマは、潤滑油がギヤ歯面や軌道面に押し込められ高圧状態になると同時に、圧縮熱により高温状態になった結果、基油自身が重合反応を起こし生成することが知られています。そのため、高圧高温状態の解消がなされなければ、潤滑油の劣化が進行し、粘度上昇に因る潤滑異常に進展する場合があります。Iカップリング発光分光分析供試の潤滑油を分析した結果、検出された金属元素は、SOAP-Tの結果表に示すように、鉄、銅、錫、リン、亜鉛、カルシウム、ナトリウムでした。検出されたこれらの金属元素から発生箇所を推定すると鉄、銅、錫、亜鉛・ギヤ・軸受等リン・オイル添加剤カルシウム、ナトリウム・外部混入異物であると思われます。このうち、機械部品が摩耗したと思われる元素はのグループです。バックラッシご提供いただいた減速機に関する情報からハスバ歯車の組み合わせの段減速機構であることが分かりました。この歯車の構成から接触点は合計で箇所となります。ギヤのバックラッシの増加量を求めた結果、接触点箇所で平均的に摩耗が発生していたと仮定した場合、バックラッシの増加量は累積稼動月数がヶ月で.μmと推定されました。バックラッシ増加分の上限値は、メーカにより差異はあるものの、当社の推奨するバックラッシは、一般に推奨されるμmを管理目安にしています。この値に比較して十分に小さい値です。計数汚染度は当社推奨の管理限界値に到達していました。フィルタ表面の異物観察で金属片、鉄錆、砂等が観察されたことから、汚染度が高い要因は、摩耗と外部混入異物の影響と思われます。水分、IRの各データは良好でした。粘度はmm/sとISOVG規格内にありました。尚、酸価は、油名が不明であったため、新油データとの比較ができず評価できませんでした。
報告№109-6501 報告№109-6501 | 分析№109-00009 分析№109-00009 | 109-00009 | 蛇管が損傷し、冷却水が混入している可能性が考えられた。、汚染度、潤滑状態を確認する。冷却水混入の確認水分分析の結果、ppmと前回のと同様に、良好な範囲にあり、冷却水の混入は確認されませんでした。軸受の潤滑状態精点Aを実施し、前回データと照合した結果、油中粒子に変化がないことが確認されています。油中の粒子濃度は、油膜破断による発生や、油槽内などでの沈降が均衡したところで一定、いわゆる平衡状態になりますが、このバランスが崩れると増加する場合と減少する場合とに分かれます。増加した場合は、発生と減少の均衡が崩れ、摩耗の発生や外部混入が始まったことを示し、またこれとは反対に、減少した場合は発生量が減少しているか、或いは、減少量が大きくなっていることを示し、特に減少は、汚染状態や潤滑状態が良好であることを示唆しています。本軸受の場合、監視している粒子サイズを捕捉するフィルタ類の設置はなく、これによる減少はありませんので、油中の摩耗粒子の発生に変化がなかった理由は、摩耗粒子の発生がほとんどなかったためと考えられます。以上のことから、本軸受の摩耗の進行はなく、潤滑状態は安定した状態にあったものと判断します。これらのことは、前回に比較して、計数汚染度は等級に変化はなく、SOAP／D-SOAPの鉄および錫濃度に変化がないこと異常摩耗の早期発見パラメータであるフェログラフィーのIs値がのマイナス乗と良好の範囲にあること以上のことから判断しています。を示す粘度、全酸価、RBOT、IRの各データが全て良好の範囲にあることから、継続使用可能と判断します。
報告№109-09136 報告№110-00475 | 分析№109-001160 分析№110-002144 | 110-002144 | Iカップリング発光分光分析供試の作動油を分析した結果、SOAP／D－SOAPで鉄、鉛、銅、クロム、ニッケル、錫、リン、亜鉛、カルシウム、ナトリウム、マグネシウムが検出されました。これらの検出された金属元素から発生箇所を推定すると鉄、鉛、銅、クロム、ニッケル、錫・シリンダ等リン・オイル添加剤亜鉛、カルシウム、ナトリウム、マグネシウム・外部混入異物であると思われます。このうち、機械部品が摩耗したと思われる元素はのグループです。クロムの摩耗クロムを使用した箇所の摩耗が発生していることが分かりました。クロムを使用した箇所は、例えばクロムメッキなどが考えられます。フェログラフィー異常摩耗の早期発見パラメータとして摩耗粒子を定量化して評価するフェログラフィーのIs値は、の乗と良好の範囲にあるものの、摩耗粒子の形態観察で潤滑状態が正常な場合に発生する摩耗粒子、異物の噛み込みなどで発生する切削粒子が比較的多く観察されました。潤滑部では、正常なマイルド摩耗と異物による切削摩耗が発生していることが分かりました。切削摩耗は、摩耗形態の中でも比較的摩耗進行速度が速く注意が必要で、定期的なトライボ診断による状態監視が必要と考えます。切削摩耗の原因となる混入異物が残留している場合、この異物により切削摩耗が継続して発生する可能性があります。計数汚染度、重量汚染度は共に当社推奨の管理限界値を超えていました。D－SOAPで油の添加剤成分であるリンが検出され、フィルタ表面の異物観察で表面が茶褐色で金属片、鉄錆、砂等が観察されたことから、汚染度が高い要因は、摩耗とスラッジ、外部混入異物の影響と思われます。粘度、全酸価、IRの各データは良好でした。排油口からの採油であるため、データは悪いデータになりやすいと思われますが、観察された摩耗粒子には異常な摩耗状態を示す粒子はないことから、潤滑油および対象設備は継続使用可能な状態にあると判断します。なお、今後トライボ診断を実施するに当たり、以下の対策を推奨します。濾過クロムの微細な摩耗粒子が発生していることから、バルブ類の動作障害やフィルタおよびストレーナの目詰まりが発生することが懸念されます。これらの障害を予防するため、現在のフィルタより濾過精度の高いフィルタによる濾過を推奨します。クロムを使用した箇所の確認クロムを使用した箇所の摩耗が確認されました。発生箇所を特定する必要がありますので、クロムを使用した箇所がないか確認されることを推奨します。濾過効率の確認潤滑油が常時濾過されている設備は、全体油量と潤滑油ポンプ吐出量、そして濾過機の濾過効率などをパラメータとして潤滑状態の評価を行ないます。今後は、濾過機の入口と出口の箇所から採油を実施することを推奨します。最適な採油方法本試料油は、機器停止中に排油口から採油されています。機器が停止している状態では、油槽内で撹拌がなくなり固形物が沈降するため、油中汚染度は高くなると推定されます。今後の採油は、極力運転中もしくは停止直後の油槽中層部から実施されることを推奨します。
報告№109-09136 報告№114-00213 | 分析№109-001160 分析№114-000715 | 114-000715 | 分析の結果、酸価がmgKOH/gと新油値の.mgKOH/gに比較して高い値であり、IRの結果で油劣化の兆候を示すカルボン酸の吸収が確認されていることから、潤滑油は劣化していると思われます。また、水分がppmとやや高く、計数汚染度はNAS級以上、重量汚染度はmg/mlと共に当社推奨の管理限界値を超えています。今後、金属表面が腐食して発生する腐食摩耗に進展することや油中の汚染物が軸受摺動面に噛み込み摩耗が進行することが懸念されます。軸受は継続使用可能と判断します。但し、軸受メタルおよびオイルリングの摩耗が確認されているため、以下の対策を推奨します。至急更油および油槽内の清掃潤滑油の劣化および油中の汚染度が高いことから、腐食摩耗に進展したり、汚染物が軸受摺動面に噛み込み摩耗が進行することが懸念されるため、至急更油を推奨します。尚、更油をする際には、油槽内を清掃し、更油する新油もNAS級程度の清浄な潤滑油を更油することを推奨します。また、水分の混入経路を特定しなければ、再び水分の混入が継続する可能性がありますので、水分の混入経路を特定されることを併せて推奨します。定期的な分析および分析周期の検討定期的な潤滑油分析によるトライボ診断を実施することにより、分析データの変化から異常の兆候を早期に発見することが可能となります。別紙金属摩耗粉の平衡速度から計算する採油周期に示すように、計算では運転時間が時間で平衡濃度に到達すると思われます。そのため、本設備は時間経過すれば、いつでも採油可能ですので、この時間を目安に次回の採油時期を検討することを推奨します。次回の結果で摩耗状態が良好と確認されれば、分析周期を定期分析の周期にもどし、異常な摩耗状態と確認できた場合には分析周期をさらに短縮して、傾向管理していくことを併せて推奨します。軸受メタルの情報提供今後軸受メタルの摩耗が進行した場合、摩耗程度を評価する必要がありますので、次回分析時には、メタルサイズ、油入れ替え後の稼働時間ならびに直近のメタル交換からの稼働時間をお知らせください。分析結果異常摩耗の早期発見のパラメータであるIs値は-レベルと正常です。また、異常摩耗の兆候を示す摩耗粒子が顕著に観察されなかったことから、は良好と判断します。SOAPの結果、オイルリングの成分である銅がppmと比較的高く、さらに軸受メタルの成分である錫が、鉛が検出されていることから、軸受メタルおよびオイルリングの摩耗、鉛を使用した箇所の摩耗が発生していると推定されます。今後、軸受メタルの摩耗が進行した場合、油膜が形成されにくくなり、最終的には焼損する場合もあるため、注意が必要です。また、オイルリングと主軸間、またはオイルリングと軸受台金側面との間で摩耗が発生している場合、オイルリングと主軸の間で摩擦が低下したり、台金との摩擦が増大するなどの影響でオイルリングが円滑に回転し難い状況が発生します。その結果、潤滑油のかき揚げ量が減少し、軸受摺動面で油膜切れを引き起こす可能性があります。鉛を使用した箇所は、パッキン等が考えられます。パッキンであった場合、摩耗している可能性が考えられます。計数汚染度はNAS級以上、重量汚染度はmg/mlと共に当社推奨の管理限界値を超えています。フィルタグラムで茶褐色の粘ちょう物、金属片、鉄錆、砂等が観察されていることから、汚染度が高い要因は、摩耗とスラッジ、そして外部混入異物の影響と思われます。粘度は良好と判断します。水分はppmと当社推奨の管理限界値以下であるものの、やや高い値となっています。今後、水分が増加した場合、金属表面が腐食して発生する腐食摩耗に進展することが懸念されます。酸価・IR酸価はmgKOH/gと新油値の.mgKOH/gに比較して高く、IRの結果で油劣化の兆候を示すカルボン酸の吸収が確認されています。継続使用した場合、油中の酸成分の影響で金属表面が腐食して発生する腐食摩耗に進展することが懸念されます。
報告№103-4018 | 分析№103-01602 | 103-01602 | 定期点検により本軸受の採油を実施したところ、潤滑油槽内に金属粉が確認された。そのため、今回の分析結果から主機運転中にドレンから油を抜き取りながら、補給をすることで金属粉などを流し運転可能か、或いは、分解点検が必要かを検討することを目的としました。分析の結果、オイルリングの摩耗が確認されました。オイルリングは、円滑に回転しておらず、リング溝の左右に振れ回るような状況にあると思われます。今後、オイルリングの振れ回りが増大し、潤滑油を適正にかきあげることができなくなり、軸受摺動面に油膜切れを発生させることが懸念されるため、巡視の際にオイルリングの回転状況を確認する必要があります。今回メタルの摩耗が僅かなことから、潤滑油を更油するか、或いは、停止させ油槽内の油を循環濾過を行うなど、汚染度の回復を行えば運転可能と判断します。但し、油槽内を丁寧に洗浄せず更油、または、濾過を行っただけでは、油槽内にオイルリングの摩耗粉が残留している可能性が高く、その影響で再びメタル摩耗の懸念が生じますので、運転開始ヶ月以内に再度分析を実施し、汚染状況及び摩耗の進行状況を確認されることを推奨します。これらのことは、計数汚染度がNAS級以上、重量汚染度がmg/mlと当社推奨の管理限界値を超えており、摩耗粒子形態観察の結果、異物の噛み込み、金属表面の微小突起で発生する切削粒子、オイルリングの摩耗により発生した銅合金、ホワイトメタルが見られ、SOAPで、銅がppm、亜鉛が、D－SOAPで、銅が、亜鉛がppm、メタルの主成分である錫が検出されたことから判断しました。尚、採油を主機停止日後にドレンバルブから実施しているため、油循環中の採油に比較して油中粒子が沈降して高濃度になっている部分を採油していると考えられます。したがって、油が循環している状態で採油を実施した場合に比較して、分析データが高くなり、異常な状態と判断している可能性がありますので、今後の採油は、停止直後、或いは、油循環中に油槽中層部から採油を実施されることを推奨します。
報告№109-09136 報告№112-00632 | 分析№109-001160 分析№112-002779 | 112-002779 | 分析の結果、粘度が新油に比較して％上昇し、当社推奨の管理上限を大きく超えていることがわかりました。酸価と塩基価が正常であることから潤滑油自体の劣化による粘度上昇ではないと判断できます。油名の間違いでなければ、使用機器には適正な粘度を使用することが望ましいことから、可能であれば更油を推奨します。対象設備分析の結果で、油中金属に銅、ニッケル、錫が検出されました。検出された成分比から、これらの金属はクランクメタル、或いは、コンロッドメタルが摩耗して発生していると推定されました。検出された濃度が低濃度であることから、現在のところ対象設備は継続使用可能な状態にあると判断します。更油本試料油が、油名の相違によるものであれば、適正粘度を使用するという観点から更油が必要です。また、劣化している過程にある場合、粘度は一端上昇し始めると劇的に上昇することもあるため、今後は比較的短い周期で傾向監視を実施することが大切です。また、粘度上昇により粘性抵抗が増大して油温も上昇しやすくなり、油劣化の影響で油中の酸成分により金属表面が腐食することがあるため、更油を推奨します。定期的な分析および分析周期の検討トライボ診断では、定期的に分析を実施することにより、データの変化から異常の兆候を早期に発見することが可能となります。また、今回は対象設備の初回分析であるため、あと最低でも回分析を実施し、分析データの変化から今後の分析周期を検討することを推奨します。最適な採油方法本試料油は、機器停止中にオイルパンから採油されているため、分析データが低濃度に出ていると推定されます。正確なデータによる診断を行うためにも、今後の採油は、極力運転中もしくは停止直後の油槽中層部から実施されることを推奨します。はフェログラフィーおよびSOAP-Tの結果から総合的に判断した結果、継続使用は可能ですが、機器の機能を保持するためにも傾向管理が有用と考えます。フェログラフィー【定量分析：Is値】Is値は異常摩耗の早期発見パラメータのつで、摩耗粒子を定量化するために用います。今回のIs値はの乗とやや高い値でした。フェログラフィー【定性分析：摩耗粒子および摩耗形態観察】分析結果から比較的多く観察された摩耗粒子は、以下の通りでした。正常な摩耗粒子・潤滑状態が正常なマイルド摩耗により発生。切削粒子・異物や金属表面の微小突起による切削摩耗により発生。シビア粒子・潤滑状態がやや厳しい凝着摩耗により発生。金属潤滑部が局部的に油膜切れを起していると考えられます。観察された摩耗粒子の中でも切削粒子、シビア粒子は、注意が必要です。切削摩耗は、他の摩耗形態に比較して摩耗進行速度が速く注意が必要で、定期的なトライボ診断による状態監視が必要と考えます。切削摩耗の原因となる混入異物が残留している場合、この異物により切削摩耗が継続して発生する可能性があります。シビア粒子は、凝着摩耗に分類されます。この摩耗粒子は、摺動面で凝着、破断を繰り返し、この過程で生じる移着粒子が成長して摩耗粒子となります。そのため、軌道面では局部的に油膜切れが発生していることを示しています。この状態が継続した場合、摩耗粒子のサイズは徐々に大型化していき、最終的に軸受の損傷に至る場合があります。Iカップリング発光分光分析【SOAP-T】検出された金属元素から発生箇所を推定すると、以下の通りでした。鉄、銅、ニッケル、錫・エンジン部品リン、亜鉛、カルシウム、ナトリウム、モリブデン・添加剤マグネシウム・外部混入異物銅を使用した箇所の溶出・摩耗SOAP-Tで銅がppm検出されました。検出された銅が軸受摩耗により発生してる場合、軸受の異常摩耗に進展することもあることから、分析周期を短縮して傾向監視を実施して下さい。潤滑油冷却器の配管で摩耗していた場合、配管取付け部に緩みが生じて配管が振動し、継手部が外れたり、亀裂が生じて冷却水の混入にいたる場合があります。亜鉛系添加剤の影響により、潤滑油冷却器の配管で溶出していた場合、ピンホールが発生して冷却水の混入に至る場合があります。今後、油劣化の進行や水分濃度が上昇することに注意が必要です。マグネシウムの検出SOAP-Tでマグネシウムがppm検出されました。ご提供頂いた新油には、マグネシウムが含まれていないことから、異種油が混入したか、または添加剤を投与した可能性が考えられます。現状は、潤滑油の劣化やスラッジの発生等は確認されていないことから、問題はないと思われます。計数汚染度計数汚染度は、NAS級とやや汚染されていました。フィルタ表面の異物観察で金属片、鉄錆、砂等が観察されたことから、汚染度が高い要因は、摩耗と外部混入異物の影響と思われます。粒度分布粒度分布は.～μmの範囲にあり、.μmにピークが確認されました。μm以下の粒子が多いことから、燃焼して発生したすす等であることが分かります。水分、酸価、塩基価、RBOTの各データは良好でした。粘度粘度は、mm/sと新油値mm/sに比較して粘度変化率が+％となっており、当社推奨の管理限界値である±％を超えていました。潤滑油は、熱の影響を受けて劣化している場合、粘度は、一端上昇し始めると劇的に上昇することもあるため、今後は比較的短い周期で傾向監視を実施することが大切です。粘度の上昇要因は、別紙エンジンオイルの粘度上昇メカニズムをご覧ください。
報告№109-09094 報告№112-00124 | 分析№109-000872 分析№112-000459 | 112-000459 | 潤滑油は継続使用可能な状態にあると判断します。は良好でした。尚、RBOTがminと新油値のminに比較してmin減少していました。このまま継続使用した場合、この減少傾向から限界値に到達するのは、別紙図RBOTの減少傾向に示すように年月と推定されました。残りの継続使用期間は、約年ヶ月であると予測されます。≪状態監視とパラメータ≫分析の目的および各分析のパラメータは以下の通りです。特性低下目的：油の分析結果から、や劣化傾向ならびに添加剤の消耗程度、残存寿命などを確認する。粘度JISK酸価JISK赤外線吸収スペクトルJISK酸化安定度試験JISK汚染目的：油の分析結果から、砂塵あるいは水・異種油などによるや、異物混入の有無を確認する。水分JISK計数汚染度JISB重量汚染度JISB光学顕微鏡観察摩耗目的：油中の摩耗粒子を分析する事により、回転・摺動部の潤滑状態、摩耗劣化の程度、余寿命などを解析する。摩耗診断電子顕微鏡観察JISKX線マイクロアナリシス油中金属濃度JISK≪分析結果≫特性低下粘度：良好粘度値mm/sの新油値mm/sに対する変化率は+％であり、当社推奨の管理限界値±％以内に留まっています。酸価：良好酸価.mgKOH/gは新油値の.mgKOH/g以内にあることから、問題は無いと判断します。赤外線吸収スペクトル：良好酸化安定度試験：良好酸化安定度試験の結果、数値minは当社推奨の管理限界値min以上に留まっており、現時点での使用は可能と判断します。汚染水分：良好水分値ppmは当社推奨の管理限界値以内に留まっています。計数汚染度：今回は実施していません。重量汚染度：今回は実施していません。光学顕微鏡観察：今回は実施していません。摩耗摩耗診断電子顕微鏡観察・X線マイクロアナリシス：今回は実施していません。油中金属濃度：今回は実施していません。
報告№107-0366 報告№111-00203 | 分析№107-01900 分析№111-001059 | 111-001059 | 濾過前の試料油を分析した結果、計数汚染度が前回のNAS級から、今回D級に約ヶ月でランク増加し、処置領域にありました。前回に比較して重量汚染度は.mg/mlからmg/mlに増加し、処置領域にありました。異常摩耗の早期発見パラメータであるフェログラフィーのIs値は、潤滑状態が厳しいの乗で、摩耗粒子の形態観察で金属潤滑部が局部的に油膜切れを起して発生するシビア粒子、外部から混入したと思われる鉄錆、砂、樹脂等が比較的多く観察されました。前回に比較してD－SOAPの鉄、鉛、銅、クロム、アンチモン、錫、亜鉛、カルシウム、バリウム、アルミニウム、ナトリウム、マグネシウムが増加していました。汚染度の増加摩耗粒子の形態観察およびフィルタ表面の異物観察で鉄錆等が観察されたため、汚染度およびD－SOAPの各濃度が増加した要因は、摩耗による粒子の増加と外部から混入したと思われる異物によるものと考えられます。今後、これらの異物等が軸受摺動面に噛み込み摩耗が進行することが懸念されます。シビア粒子潤滑部で発生している摩耗形態は、潤滑状態がやや厳しい凝着摩耗です。軸受摺動部や鉄系材料同士が接触し摩耗する箇所、例えばラビリンス、軸受支持部、油用ポンプ内部などで局部的に厳しい金属接触が発生している可能性があります。今後、さらに摩耗が進行することが懸念されます。軸受メタルの摩耗D－SOAPでメタルの主成分である錫がppm検出されたことから、軸受メタルの摩耗が進行しています。今後、さらに摩耗が進行することが懸念されます。これらの障害発生に対する弊害を勘案の上、濾過を実施すると共に、濾過後と濾過後一定時間運転後に分析を実施し、摩耗の進行状況を確認することを推奨します。また、今後軸受メタルの摩耗が進行した場合、摩耗程度を評価する必要がありますので、次回分析時には、メタルサイズ、回転数、直近のメタル交換からの運転時間をお知らせください。
報告№109-09136 報告№111-00730 | 分析№109-001160 分析№111-003717 | 111-003717 | 潤滑油および軸受は継続使用可能な状態にあると判断します。最適な採油方法本試料油は、機器停止中に排油口から採油されているにもかかわらず汚染度を示すデータは良好でしたが、今後の採油は、極力運転中もしくは停止直後の油槽中層部から実施されることを推奨します。前回に比較してSOAP／D－SOAPの結果で、鉄濃度は減少し、異常摩耗の早期発見パラメータであるフェログラフィーのIs値がのマイナス乗と良好でした。前回に比較して計数汚染度はNAS級からNAS級にランク減少し、良好でした。前回同様に粘度、全酸価、IR、RBOTの各データは良好でした。尚、RBOTが前回に比較してmin増加していました。RBOTが増加した理由は、更油や補給などが考えられますが、これらのことを実施していないことから、原因を特定するのは困難でした。但し、今回の分析結果で、粘度、酸価、IRの各データに大きな変化はなく、異種油の混入などは確認されていないため、本試料油は継続使用可能な状態にあります。今後は、今回のRBOT値を基に潤滑油の寿命を評価します。
報告№109-09136 報告№111-00619 | 分析№109-001160 分析№111-002943 | 111-002943 | 潤滑油は継続使用可能な状態にあると判断します。粘度、酸価、有機物・有機化合物、酸化安定度の各データは良好でした。泡立ち試験は-でした。一般的な新油値に比較して泡立ち度が上昇しているものの、泡安定度がmlでした。消泡性の性能は低下していないことが確認されました。尚、別紙酸化安定度の減少傾向から油の余寿命を求めた結果、本試料は直近の更油から起算して稼働日数が年月まで使用可能であることが分かります。水分は良好でした。
報告№103-0202 報告№103-0202 | 分析№103-01873 分析№103-01873 | 103-01873 | メタルの摩耗が確認されました。メタルと油の使用開始時期が同時期であったと仮定し、メタルが摩耗した量を深さで表すとμmとなります。メタルの表面粗さが規格どおりにRmaxμmとした場合、表面粗さの約分のが摩耗したことになります。現在使用しているメタルの使用開始時期が不明であるため、摩耗速度を予測することは困難ですが、摩耗粒子の形態から、これらの摩耗粒子は主機起動時又は停止時の周速の遅い時にメタルコンタクトが発生しているものと推定されました。このことから、起動停止回数とメタル摩耗速度に一定の関係が見られる場合がありますので、メタルの使用開始時期主機起動停止回数をお知らせ下さい。尚、メタルの摩耗が更に進行することが懸念されるため、ヶ月後に再度分析を実施し、摩耗の進行状況を確認することが必要と判断します。計数汚染度が、NAS級とやや高い値でした。計数汚染度は、NAS級とやや高い値でした。計数汚染度の結果、NAS級とやや高い値でした。重量汚染度は、mg/mlと当社推奨の管理限界値内にあり、良好でした。重量汚染度はmg/mlと当社推奨の管理限界値内にあり、良好でした。機器の潤滑状態メタルの摩耗が確認されました。メタルの平均的な摩耗深さを計算した結果、μmとなり、メタルの表面粗さをRmaxμmとすると、メタル表面粗さの約分のが摩耗したことになります。現在のところ、メタルは継続使用可能と判断しますが、今後、メタルの摩耗が更に進行することが懸念されるため、ヶ月後に再度分析を実施し、摩耗の進行状況を確認することが必要と判断します。油中の金属粒子濃度を分析するSOAP／D-SOAPの結果、軸受メタルの摩耗により発生したと考えられる錫がSOAPでppm、D－SOAPでppmと多く検出されました。SOAPの錫濃度ppmと油量リットルから摩耗体積を下式により計算しました。 ・式 摩耗体積はcmとなります。このことは、図aのような体積をもつ金属片が摩耗したと考えることができます。上部スラスト図面からメタル表面を計算するとcmとなります。当社の経験では、この全面積の分のが下図bに示す摩耗面積Sとなるため、摩耗面積Sはcmと考えます。摩耗面積Sにおける平均的な摩耗深さdpを下式より求めます。 ・式 計算結果から、摩耗面積における平均的な摩耗深さはμmとなり、メタルの表面粗さがSとすると、メタル表面粗さの約分のが摩耗したことになります。フェログラフィーの結果、ホワイトメタルが多く見られました。フェログラフィーの結果、異常摩耗の早期発見パラメータであるIs値が、-.と良好の範囲にあるものの、摩耗粒子形態観察で、ホワイトメタルが多く見られました。
報告№109-09136 報告№112-00502 | 分析№109-001160 分析№112-002083 | 112-002083 | 潤滑油および軸受は継続使用可能な状態にあると判断します。はフェログラフィーおよびSOAP／D-SOAPの結果から総合的に判断した結果、正常な状態にあると考えられます。フェログラフィー【定量分析：Is値】Is値は異常摩耗の早期発見パラメータのつで、摩耗粒子を定量化するために用います。前回に比較してIs値はのマイナス乗からマイナス乗と良好の範囲にあり、低い値でした。フェログラフィー【定性分析：摩耗粒子および摩耗形態観察】分析結果から比較的多く観察された粒子は、以下の通りでした。正常な摩耗粒子・潤滑状態が正常なマイルド摩耗により発生。Iカップリング発光分光分析【SOAP／D-SOAP】検出された金属元素から発生箇所を推定すると、以下の通りでした。カルシウム、ナトリウム・外部混入異物計数汚染度は、前回に比較してNAS級からNAS級にランク上昇しているものの、管理限界値内にあり、重量汚染度は、.mg/mlから.mg/mlに減少し、共に良好でした。．前回同様に粘度、水分、全酸価、IR、RBOTの各データは良好でした。
報告№109-09050 報告№109-09050 | 分析№109-000509 分析№109-000509 | 109-000509 | 分析の結果、摩耗粒子診断で異常摩耗の早期発見パラメータであるIs値がの乗とやや高く、潤滑状態はやや厳しい状態にあることが分かりました。やや厳しい潤滑状態が発生した原因は、発生した摩耗粒子などの異物が、油膜に入り込み異物の角の切削作用で切削摩耗が発生し、同時に油膜切れにより金属同士が接触したことにより凝着摩耗が発生したためと思われます。切削摩耗は、異物がない状態より摩耗速度が速いため今後の潤滑状態の変化には注意が必要です。今回の採油で潤滑油は分の程度入れ替わっており、切削摩耗発生の原因となる混入異物は減少しますが、残留した異物により摩耗は進行するため、運転再開後.時間以上経過後に再分析を実施し、その結果を初期データにするとともに潤滑状態を確認することを推奨します。特性低下全ての項目が良好の範囲にあったことから、特性低下は認められず良好と判断します。粘度は良好と判断します。粘度は.mm/sと新油値.mm/sに比較して、粘度変化率は+.％で、当社推奨の管理限界値である±％以内にあり、良好と判断します。全酸価は良好と判断します。全酸価は.mgKOH/gと新油値.mgKOH/g以下であることから、良好と判断します。酸化安定度の結果、良好と判断します。酸化安定度はminと当社推奨の管理限界値のmin以上であり、良好と判断します。汚染は良好と判断します。水分は良好と判断します。水分は.ppmと当社推奨の管理限界値の以下であり、良好と判断します。摩耗摩耗形態は切削摩耗と凝着摩耗が混在していることが分かりました。摩耗形態は切削摩耗と凝着摩耗が混在していることが分かりました。異常摩耗の早期発見パラメータであるIs値がの乗とやや高く、油中の摩耗粒子は、異物の噛み込みにより発生する切削粒子、金属接触が厳しい場合に発生するシビア粒子等がやや多く観察されました。このことから、潤滑部で発生している摩耗形態は切削摩耗と凝着摩耗の混在であることが分かりました。
報告№104-0237 | 分析№104-01824 | 104-01824 | 濾過前の試料油を分析した結果、摩耗粒子形態観察で、金属接触が厳しい場合に発生するμmシビア粒子が観察されました。観察されたシビア粒子は、視野に個と少ないため現状の潤滑状態は正常と判断しますが、シビア粒子は金属接触を伴う混合潤滑で発生するため、今後も監視が必要です。障害発生に対する弊害を勘案の上、ヶ月以内に再度分析を実施し、汚染状況及び摩耗の進行状況を確認されることを推奨します。
報告№106-0334 報告№106-0334 | 分析№106-01754 分析№106-01754 | 106-01754 | 分析の結果、全てのデータが良好であることから、本試料油は継続使用可能であり、軸受の潤滑状態も正常と判断します。この油は継続使用可能と判断します。粘度は良好と判断します。粘度はmm/sと管理限界値以内にあり、良好と判断します。水分は良好と判断します。水分は.ppmと管理限界値の以下にあり、良好と判断します。全酸価は良好と判断します。全酸価はと新油データの.mgKOH/gに比較して高い値であるものの、IRの結果で油劣化の兆候を示すカルボン酸が確認されていないことから、良好と判断します。IRは良好と判断します。IRの結果、油劣化の兆候を示すカルボン酸の吸収が確認されていないことから、継続使用可能な状態にあると考えられます。計数汚染度、重量汚染度、共に良好と判断します。計数汚染度は良好と判断します。計数汚染度はNAS級と当社推奨の管理限界値のNAS級以内にあり良好と判断します。重量汚染度は良好と判断します。重量汚染度は.mg/mlと当社推奨の管理限界値のmg/ml以内にあり良好と判断します。機器の潤滑状態フェログラフィーの結果、異常摩耗の早期発見パラメータであるIs値が.と良好の範囲にあり、潤滑状態は良好と判断します。SOAPの結果、錫が検出されました。SOAPの結果、摩耗により発生する錫が検出されました。又、油の添加剤成分であるリンが検出されました。D－SOAPの結果、錫が検出されました。D－SOAPの結果、摩耗により発生する錫が検出されました。フェログラフィーの結果、継続使用可能な状態にあると判断します。フェログラフィーの結果、異常摩耗の早期発見パラメータであるIs値が.と良好の範囲にあることから、継続使用可能な状態にあると判断します。
報告№107-4543 報告№107-4544 | 分析№107-02132 分析№107-02175 | 107-02175 | トライボ診断の結果、粘度を除く項目は良好でした。粘度は、新油値のmm/sに比較し変化率が-％のmm/sとなっており、当社推奨の管理限界値である±％を超えていました。IRの結果、異種油の混入や劣化の進行が確認されなかったことから、粘度の低下は、潤滑油の製造ロットによる差異、または、潤滑油の分子がせん断作用を受け粘度が低下したことなどが考えられます。現在のところ、本試料油は継続使用可能な状態にありますが、定期的に分析を実施し、粘度の低下および油の劣化の進行状況を確認することを推奨します。尚、補充用として尻労WFに保管している新油がありましたら、ml程度ご提供下さい。新油の粘度をチェックいたします。粘度が当社推奨の管理限界値を超えていました。粘度は当社推奨の管理限界値を超えていました。粘度はmm/sと新油値mm/sに比較して、粘度変化率は-％で、当社推奨の管理限界値である±％を超えていました。粘度はmm/sでした。粘度はmm/sでした。粘度指数はでした。粘度指数はでした。水分は良好。水分はppmと当社推奨の管理限界値の以下であり、良好と判断します。全酸価は良好。全酸価は.mgKOH/gと新油値.mgKOH/g以内であり、良好と判断します。
|  | 99-02241 | SOAPでppm、D－SOAPでppm検出されていることから、汚染要因は、軸受メタルの摩耗によるものと考えられました。メタルの摩耗体積を、ホワイトメタルの主成分である錫濃度から下式により求めると、式 C：錫濃度O：油量ρo：油の密度ρs：錫の密度式に各値を代入し求めると摩耗体積は.cmとなります。一方、下メタルの面積を下式により求めることができます。式 d：軸径L：メタル長さ式に各値を代入し求めるとメタル面積はcmとなります。スラストメタルの摩耗する部分は、下メタル面積の分の程度の部分が摩耗することを経験しており、総面積の分ののcmが平均的に摩耗したと仮定して摩耗深さを下式により求めることができます。式 式に式と式より求めた摩耗体積.cmと下メタル面積の分のcmを代入し摩耗深さを求めるとμmとなります。このことから、本試料油のメタルでは、良好な潤滑状態である流体潤滑と部分的に固体接触が混在する混合潤滑にあると考えられます。ヶ月以内にもう一度分析を実施し、摩耗が進行するのか、或いは、安定するのかを確認されることを推奨します。
報告№109-09287 報告№109-09287 | 分析№109-002076 分析№109-002076 | 109-002076 | 潤滑油および本軸受は継続使用可能な状態にあると判断できますが、軸受摺動面では切削摩耗や凝着摩耗の発生が確認されており、今後継続して発生することが懸念されるため、運転再開後ヶ月以内に再度分析を実施し、摩耗の進行状況を確認することを推奨します。尚、SOAPでケイ素が非常に多く検出されており、シリコンオイルまたはシリコングリースなどの異種油混入の可能性がありますので、混入可能性の有無をご確認下さい。
報告№109-09154 報告№109-09154 | 分析№109-001262 分析№109-001262 | 109-001262 | ○○号機および号機において試験的にトライボ診断を導入することになった。トライボ診断を実施し、、汚染度、潤滑状態を確認する。である粘度、水分は、それぞれの項目が基準値を超えるなどの変化が現れていることが分かりました。その第一は粘度ですが、今回の粘度はmm/sと新油のmm/sに比較して+.％変化していることが判り、また水分もppmとやや多いことが判りました。水分は前回からやや低くなったとはいえ依然やや多く、特に粘度は前回より上昇が続いており当社推奨の管理限界値を超えていました。粘度が上昇する要因は、一般に高粘度油の混入熱劣化による粘度上昇水分混入による劣化燃料油の混入が主要因として挙げられます。上記要因のうち本試料油の場合は、IRの結果からは異種油や燃料油の混入が確認されなかったことと、SOAP／D－SOAPの鉄濃度が低く、ピストンリングの摩耗進行が確認されなかったことから、上記の高粘度油の混入およびの燃料油の混入の可能性は低くいと考えられます。それに対して、全酸価の上昇と全塩基価の低下とが同時にみられていることから、上記の熱劣化による粘度上昇の可能性が高いと思われます。エンジン油は、シリンダ内で繰り返し受ける高温状態により劣化しやすく、また、ピストンリングの摩耗により燃焼ガスや未燃焼ガスがオイル側に入る、いわゆるガス抜けなどにより、燃料油中の硫黄分と添加剤との反応生成物が発生します。今回分析の結果では、このガス抜けにより発生する添加剤の反応生成物の濃度は前回に比較して若干濃度が上がったものの比較的低濃度であることから、ピストンリングの摩耗は比較的少ないと思われます。粘度変化は、劣化進行のパラメータであり劣化の急激な変化とともに粘度も急激に変化し急上昇することがあります。今回の粘度変化は、新油に比較して.%の上昇となっていることから状態監視は比較的短い周期で行う必要があります。なお、今後更に油劣化が進行し、油中の酸成分により金属表面が腐食して発生する腐食摩耗に進展することも考えられるため、早急に更油を計画されることを推奨します。機器の潤滑状態分析の結果、前回同様に異常摩耗の早期発見パラメータであるIs値が良好な領域であるの乗で、発生している摩耗形態はマイルド摩耗であることが分かりました。マイルド摩耗は、機械が正常な摩耗をしている場合に発生する、いわゆる正常摩耗です。この状態は、金属がマイルドに擦られることにより金属表面に摩耗が極めて少ない特殊な表面層が形成され、摩擦表面が平滑な状態となります。この状態が安定である限り摩耗状態は正常であり発生する摩耗粒子は少ないことが分かっています。今回観察された摩耗形態は、このマイルド摩耗が支配的であることから、現在のところ、シリンダおよびピストンリング、クランクメタル等は正常な摩耗の範囲にあり、継続使用可能と判断します。メタルの摩耗程度油中金属濃度の結果、前回同様にメインメタルやクランクメタルの主成分である錫がからppmに増加していました。この錫濃度からメタルの摩耗程度を確認しました。確認方法は、下式およびの通りです。錫の摩耗体積＝錫濃度×-×油量×.×÷錫密度・＝×-××.×÷.＝平均的な摩耗深さ＝摩耗体積÷摩耗面積×・＝÷×＝計算の結果、前回に比較して摩耗深さは.μmからμmに増加しています。一般的にホワイトメタルのオーバーレイ厚さは、薄くてもμm程度はありますので、これに比較して十分に小さく、良好な状態にあると考えられます。但し、ディーゼルエンジンオイルは、一般的に燃焼などにより減少してしまうため、不定期に補充を実施している場合が多く、錫濃度を補充した油量により補正する必要があると思われます。補充した油量の記録がありましたら、ご提供下さい。尚、観察された摩耗形態がマイルド摩耗が支配的であるため可能性としては低いと思われますが、仮にクランクメタルの上メタル個に摩耗が集中したとすると、摩耗深さはμmとなります。オーバーレイの厚さをμm程度とすると、オーバーレイは既に摩耗していることになります。カルシウムの析出油中金属濃度でカルシウムが.ppmからppmに増加していました。カルシウムが検出された要因は、油の添加剤成分が析出したためと思われます。このカルシウムは、軸受メタルなどの摺動面の油膜に噛み込むサイズであることが多く、その影響でメタルなどの金属表面で切削摩耗が発生し、軸受寿命が短命化することがあります。カルシウムがこのように高濃度になるのは、一般にディーゼルエンジンの燃焼ガスや未燃焼ガスが、燃焼室から潤滑部に入り込んでいるため起きていると推定されます。この現象は、オイルリングやトップリングが正常であれば、発生しにくいものですが、オイルリングなどが摩耗していると、燃焼ガスや未燃焼ガスが燃焼室から潤滑油中に入り易くなると思われます。カルシウム濃度がこのように高い場合、軸受メタルは比較的短時間で摩耗する事を当社の研究で判明していますが、本機は、稼働率が不明であるため、メタル摩耗の進展速度を推し量ることは困難です。潤滑油はメタル摩耗の進展予防策として、μm以下のカルシウムを濾過できる精密な濾過機で潤滑油を濾過し、汚染度を改善することを推奨します。粘度、水分が当社推奨の管理限界値を超え、全酸価、IRの結果から油が劣化している可能性が考えられます。粘度は当社推奨の管理限界値を超えています。粘度はmm/sと新油値mm/sに比較して、粘度変化率は+.％で、当社推奨の管理限界値である±％を超えています。水分は当社推奨の管理限界値を超えています。水分はppmと当社推奨の管理限界値のを超えています。全酸価は新油に比較して高い値です。全酸価は.mgKOH/gと新油値のmgKOH/g比較して高く、IRの結果、油劣化の兆候を示すカルボン酸の吸収が確認されたことから、油が劣化している可能性が考えられます。全塩基価は良好と判断します。全塩基価はmgKOH/gと当社推奨の管理限界値のmgKOH/g以上であることから、良好と判断します。IRの結果、油劣化の兆候を示すカルボン酸の吸収が確認されています。IRの結果、油劣化の兆候を示すカルボン酸の吸収が確認されています。重量汚染度はmg/mlです。重量汚染度はmg/mlです。粒度分布は以下の通りです。粒度分布は.μmにピークが確認されています。機器の潤滑状態SOAPによる油中金属濃度の結果、鉄、ニッケル、錫、カルシウムが検出されたものの、摩耗粒子診断の結果から摩耗が軽微なことが確認されています。SOAPによる油中金属濃度の結果、鉄、錫、ニッケルが検出されています。SOAPによる油中金属濃度の結果、鉄、鉛、銅、ニッケル、錫、油の添加剤成分である亜鉛、カルシウム、マグネシウム、外部から混入したと思われるアルミニウム、ケイ素が検出されています。SOAPによる油中金属濃度の結果、鉄、カルシウムが検出されています。SOAPによる油中金属濃度の結果、鉄、油の添加剤成分であるカルシウム、外部から混入したと思われるナトリウムが検出されています。摩耗粒子診断の結果は良好です。異常摩耗の早期発見パラメータであるIs値がの乗と良好の範囲にあり、潤滑状態は正常と判断します。
報告№109-09136 報告№113-00656 | 分析№109-001160 分析№113-002820 | 113-002820 | D－SOAPの結果、軸受メタルの主成分である錫は前回のppmから変化はなく、軸受メタルの摩耗進行は確認されませんでした。但し、分析結果から軸受メタルの摩耗深さを、D-SOAPの結果で得られている錫濃度ppmと油量L、そして、メタル面積の約分の程度が摩耗したと仮定して求めた結果、メタル表面摩耗深さは約μmとなりました。メタルの表面粗さを一般的なsと仮定すると、メタルの摩耗深さがメタルの表面粗さに達し、メタルの一部が鏡面状態となっていると推定されます。計数汚染度は、前回のNAS級から等級に変化はないものの、やや高い値でした。フィルタ残渣の観察で金属片、鉄錆、砂等が観察されたことから、汚染度が高い要因は、摩耗と外部混入異物の影響と思われます。．前回同様、粘度、水分、酸価、IRの各データは良好でした。
報告№105-4016 報告№105-4016 | 分析№105-02014 分析№105-02014 | 105-02014 | 分析の結果、油の継続使用に関する全てのデータは良好であり、この油は継続使用可能と判断します。また、潤滑状態も判断するデータも良好であり、潤滑状態は正常と判断します。は良好と判断します。粘度は良好と判断します。粘度はmm/sと新油値mm/sに比較して、粘度変化率は+％で、当社推奨の管理限界値である±％以内にあり、良好と判断します。水分は良好と判断します。水分は.ppmと当社推奨の管理限界値の以下であり、良好と判断します。全酸価は良好と判断します。全酸価は.mgKOH/gと新油値.mgKOH/g以内にあり、良好と判断します。IRの結果、良好と判断します。IRの結果、油劣化の兆候を示すカルボン酸の吸収が確認されていないことから、良好と判断します。は良好と判断します。計数汚染度は良好と判断します。計数汚染度はNAS級と当社推奨の管理限界値のNAS級以内であり、良好と判断します。重量汚染度は良好と判断します。重量汚染度は.mg/mlと当社推奨の管理限界値のmg/ml以内であり、良好と判断します。機器の潤滑状態機器の潤滑状態は正常と判断します。SOAPの結果は良好です。SOAPの結果、油の添加剤成分であるリンがppm、亜鉛がppm、外部から混入したケイ素がppm検出されました。D－SOAPの結果は良好です。D－SOAPの結果、外部から混入したカルシウムが、ナトリウムが検出されました。フェログラフィーの結果は良好です。異常摩耗の早期発見パラメータであるフェログラフィーのIs値が.と良好の範囲にあり、潤滑状態は良好と判断します。
報告№109-09136 報告№110-00074 | 分析№109-001160 分析№110-000249 | 110-000249 | 、汚染度、潤滑状態は良好でした。潤滑油および軸受は継続使用可能な状態にあると判断します。
報告№109-09136 報告№111-00596 | 分析№109-001160 分析№111-002774 | 111-002774 | 潤滑油および軸受は継続使用可能な状態にあると判断します。但し、今後も摩耗の進行を傾向監視するため、以下の対策を推奨します。定期的な分析今回の採油時の廃油量が不明でしたが、採油時に廃油を実施していなければ、今回観察されたμmサイズのシビア粒子は、廃油口に残留していた摩耗粒子である可能性が考えられます。しかし、廃油を実施していれば、現在使用している軸受から発生した摩耗粒子であると思われます。観察された疲労摩耗粒子は、視野に個と少ないものの、組成割合から保持器やハウジングから発生していると推定されることから、凝着摩耗の進行を監視するため、定期的に分析を実施し、摩耗の進行状況を確認することを推奨します。最適な採油方法本試料油は、機器停止中に廃油口から採油されているにもかかわらず汚染度を示すデータは良好でしたが、今後の採油は、極力運転中もしくは停止直後の油槽中層部から実施されることを推奨します。フェログラフィー異常摩耗の早期発見パラメータとして摩耗粒子を定量化して評価するフェログラフィーのIs値は、潤滑状態が正常なのマイナス乗でした。摩耗粒子の形態で比較的多く観察された粒子は、潤滑状態が正常な場合に発生する摩耗粒子金属潤滑部が局部的に油膜切れを起して発生するμmサイズのシビア粒子でした。これらの摩耗粒子が観察された場合、潤滑部で発生している摩耗形態は、正常なマイルド摩耗潤滑状態がやや厳しい凝着摩耗であることが分かります。観察されたシビア粒子は、視野に個と少ないことから、直ちに異常ではないものの、今後さらに摩耗が進行することが懸念されます。電子顕微鏡・X線マイクロアナリシス観察された粒子をSEM・XMAで詳細に分析した結果、粒子には鉄、マンガンが比較的多く含まれており、成分割合から粒子は主に保持器、ハウジング等から発生していると推定できました。Iカップリング発光分光分析供試の潤滑油を分析した結果、検出された金属元素は、SOAPの結果表に示すように、カルシウム、ナトリウムでした。検出されたこれらの金属元素から発生箇所を推定するとカルシウム、ナトリウム・外部混入異物であると思われます。計数汚染度、重量汚染度は共に良好でした。粘度、水分、全酸価、IRの各データは良好でした。
報告№107-4545 報告№108-5101 | 分析№107-02185 分析№108-03161 | 108-03161 | トライボ診断の結果、粘度を除く項目は良好です。粘度は、前回同様に新油値のmm/sに比較し変化率が-.％のmm/sとなっており、当社推奨の管理限界値である±％を超えています。粘度低下の要因のひとつとなる異種油の混入や劣化がIRで確認できなかったことから、今回の粘度低下は、潤滑油の製造ロットによる差異、または、潤滑油の分子がせん断作用を受けて低下したことなどが考えられます。現在のところ、本試料油は継続使用可能な状態にありますが、粘度低下は、シール部からの漏れ量の増加や、油膜形成に影響し摩耗の促進につながりやすくなることから、定期的な分析により粘度の低下および油の劣化の進行状況を確認することを推奨します。粘度が当社推奨の管理限界値を超えています。粘度は当社推奨の管理限界値を超えています。粘度はmm/sと新油値mm/sに比較して、粘度変化率は-.％で、当社推奨の管理限界値である±％を超えています。粘度はmm/sです。粘度はmm/sです。粘度指数はです。粘度指数はです。水分は良好。水分はppmと当社推奨の管理限界値の以下にあり、良好と判断します。全酸価は良好。全酸価は.mgKOH/gと新油値.mgKOH/gと比較して高いものの、IRの結果で、劣化の兆候が確認されなかったことから、良好と判断します。
報告№105-0417 | 分析№105-02750 | 105-02750 | 濾過前の試料油を分析した結果、異常摩耗の早期発見パラメータであるフェログラフィーのIs値がの乗とやや不良領域にあり、摩耗粒子形態観察で金属接触が厳しい場合に発生するシビア粒子、摩擦熱が高い場合に発生する黒錆がやや多く観察されました。主にサーボシリンダ内壁で摩耗が進行していると考えられます。このまま摩耗が進行し汚染度が上昇した場合、バルブ類の動作不良が発生することが懸念されます。これらの障害発生に対する弊害を勘案の上、ヶ月以内に再度分析を実施し、汚染状況及び摩耗の進行状況を確認されることを推奨します。
報告№108-0030 報告№108-6009 | 分析№108-00153 分析№108-00297 | 108-00297 | 初期試験を実施した結果、サーボシリンダ内壁やポンプ内部の摩耗が発生していることが確認されました。現在のところ、計数汚染度が管理限界値内にあるもののやや高く、D－SOAPで鉄が検出され、摩耗粒子の形態観察でμm以下の鉄系摩耗粒子が多く観察されました。今後、更に摩耗が進行し、汚染度が増加することでバルブ類の動作障害やストレーナおよびフィルタの目詰まりが発生する場合がありますので、夏期ピーク前に再度初期試験を実施し、汚染度および摩耗の進行状況を確認することを推奨します。これらのことは、計数汚染度がNAS級と管理限界値内にあるものの、やや高いこと異常摩耗の早期発見パラメータであるフェログラフィーのIs値がの乗と良好の範囲にあるものの、摩耗粒子の形態観察の結果、μm以下の鉄系摩耗粒子が多く観察されたこと以上のことから判断しました。
報告№109-09375 報告№110-00091 | 分析№109-002521 分析№110-000353 | 110-000353 | ・摩耗状態SOAP／D－SOAPの結果、潤滑油中からは鉄が検出されました。検出された金属は、粒子の観察結果からフレッティングにより発生する赤錆、局部的に高圧・高温となる場合に発生するフリクションポリマでした。これらのことから、潤滑部ではフレッティング摩耗が発生していることが分かりました。本軸受は、転がり軸受寿命の指標としている摩耗粒子が観察されなかったことから、フレーキングは発生していないものの、異常摩耗の早期発見パラメータであるフェログラフィーのIs値がの乗と高い範囲にあり、潤滑状態は正常な状態にあると思われます。一方、フレッティングは、軸と内輪内面軸受箱と外輪外面軌道輪と転動体の箇所で発生する可能性があります。フレッティング粒子は酸化して硬いため、軸受軌道面に噛み込んだ場合はその傷が疲労剥離の起点となり、フレーキングへと進展することが想定されます。・フリクションポリマフリクションポリマは、潤滑油が軸受軌道面で高圧下に押し込められ高圧状態になると同時に、圧縮熱も発生して高温状態になります。その結果、潤滑油が重合して発生することが知られています。そのため、高圧高温状態の解消がなされなければ、潤滑油は劣化する場合があります。・汚染度計数汚染度はNAS級と当社推奨の管理限界値に到達していました。D－SOAPでリン、亜鉛、カルシウム、ナトリウムが検出され、フィルタ表面の異物観察で赤錆、砂等が観察されたことから、汚染度が高い要因は、摩耗、スラッジと外部混入異物の影響と思われます。結論軸受は継続使用可能な状態にあるものの、以下の対策が必要です。今後、フレッティング摩耗の進行および油の劣化を監視するため、定期的に分析を実施し、摩耗の進行状況および油の劣化状況を確認することを推奨します。次回分析の時期を理論的に求めたところ、最短で約時間となります。この時間は、油中汚染物が均一になるために必要とする時間であり、この時間を経過すれば、再分析の結果から状態の傾向を確認することが可能となりますので、これを参考に次回分析時期を検討されることを提案します。計数汚染度は当社推奨の管理限界値に到達していました。計数汚染度計数汚染度はNAS級と当社推奨の管理限界値のNAS級に到達していました。重量汚染度はmg/mlでした。機器の潤滑状態摩耗粒子の形態観察の結果、フレッティングにより発生した赤錆、局部的に高圧・高温となる場合に発生するフリクションポリマが比較的多く観察されました。SOAPSOAPの結果、摩耗により発生する鉄、油の添加剤成分であるリンが検出されました。D－SOAPD－SOAPの結果、摩耗により発生する鉄および銅、油の添加剤成分であるリンが検出されました。フェログラフィー異常摩耗の早期発見パラメータであるフェログラフィーのIs値がの乗とやや高く、摩耗粒子の形態観察の結果、フレッティングにより発生した赤錆、局部的に高圧・高温となる場合に発生するフリクションポリマが比較的多く観察されました。
報告№107-0366 報告№111-00786 | 分析№107-01900 分析№111-003910 | 111-003910 | 濾過前の試料油を分析した結果、摩耗粒子の形態観察で潤滑状態が正常な場合に発生する摩耗粒子、金属接触が厳しく、且つ、摩擦熱が高い場合に発生する黒錆が比較的多く観察されました。D－SOAPで鉄が検出されました。主にサーボシリンダ内壁やポンプ内部で摩耗が発生している可能性が考えられます。現在のところ、NAS級と良好の範囲にあるものの、D－SOAPの鉄濃度が増加していることから、このまま摩耗が進行し、汚染度がNAS級のやや不良領域に上昇した場合、バルブ類の動作障害やフィルタの目詰まり等が発生することが懸念されます。これらの障害発生に対する弊害を勘案の上、念のため、ヶ月後に再分析を実施し、摩耗の進行状況および汚染の状態を確認することを推奨します。尚、更油によりRBOTが前回に比較してmin増加していますので、今後は今回のRBOT値によりデータ管理を行います。
報告№109-09249 報告№111-00569 | 分析№109-001747 分析№111-002647 | 111-002647 | 潤滑油は継続使用可能な状態であり、また運転中における潤滑状態も正常であったものと判断します。本試料油は、汚染や摩耗に関するデータが異常として出やすいドレンバルブから採油されたにもかかわらず、分析の結果は全ての分析項目の値が当社推奨の管理基準値を満たしており、新油分析値との比較結果も問題となる値はありませんでした。分析結果特性低下特性低下に係るパラメータの分析結果は良好と判断します。粘度粘度はmm/sと新油値mm/sに対する粘度変化率は+％で、当社推奨の管理限界値である±％以内にあり、良好と判断します。全酸価添加油の全酸価は、油メーカによって初期値が違うため統一した管理基準を設定するのが困難であることから、当社では管理限界値を設定しておらず、新油分析値との比較及び他の分析項目の結果より全酸価の状態判断を行います。その結果、全酸価は.mgKOH/gと新油値.mgKOH/gに比較して若干高くなっていますが、IRチャートに示すように劣化の兆候として現れるカルボン酸などの有機物・有機化合物の発生が確認されていないことから、異常のない値と判断します。酸化安定度酸化安定度はminであり、当社推奨の管理限界値のmin以上であることから良好と判断します。有機物・有機化合物有機物・有機化合物は、IRチャートによる新油分析値との比較の結果、cm-付近に劣化の兆候を示すカルボン酸の吸収が確認されていないことから、良好と判断します。色相はL.であり、新油値のL.に比較して変化はないことから、良好と判断します。汚染に係るパラメータの分析結果は良好と判断します。水分は.ppmであり、当社推奨の管理限界値の以下であることから良好と判断します。汚染粒子数はNAS級であり、当社推奨の管理限界値のNAS級以内であることから良好と判断します。汚染度物重量は.mg/mlであり、当社推奨の管理限界値のmg/ml以内であることから良好と判断します。摩耗運転中における潤滑状態は正常であったものと判断します。異常摩耗の早期発見パラメータであるフェログラフィーのIs値がのマイナス乗と当社基準値と比較して良好の範囲にあったことから潤滑箇所の潤滑状態は正常と判断します。金属濃度SOAP法により金属濃度を測定した結果、金属元素は検出されなかったことから、潤滑箇所で発生する金属接触による摩耗や、外部からの異物などの混入は見られず良好と判断します。金属濃度酸溶解法により金属濃度を測定した結果、外部からの異物などが混入したと思われるカルシウム、ナトリウムが共にと僅かに検出されましたが良好と判断します。
報告№109-09136 報告№111-00023 | 分析№109-001160 分析№111-000049 | 111-000049 | Iカップリング発光分光分析供試のギヤ油を分析した結果、検出された金属元素は、SOAP-Tの結果表に示すように、鉄、リン、カルシウム、アルミニウム、ケイ素、ナトリウムが検出されました。これらの検出された金属元素から発生箇所を推定すると鉄・ギヤ・軸受等リン・オイル添加剤カルシウム、アルミニウム、ケイ素、ナトリウム・外部混入異物であると思われます。このうち、機械部品が摩耗したと思われる元素はのグループです。フェログラフィー異常摩耗の早期発見パラメータとして摩耗粒子を定量化して評価するフェログラフィーのIs値は、潤滑状態が正常なの乗でした。摩耗粒子の形態で比較的多く観察された粒子は、潤滑状態が正常な場合に発生する摩耗粒子、金属潤滑部が局部的に油膜切れを起して発生するシビア粒子でした。このような摩耗粒子が観察された場合には、潤滑部では正常なマイルド摩耗、やや厳しい摩耗による凝着摩耗が発生していることが分かります。計数汚染度は当社推奨の管理限界値を超えていました。フェログラフィーで摩耗粒子が観察されたことから、汚染度が高い要因は、摩耗によるものと思われます。減速機および潤滑油は継続使用可能な状態にあると判断します。なお、トライボ診断では、バックラッシの増加量を分析結果から計算できますので、構造が確認できる図面、ギヤの形式、歯形、モジュール、歯数、歯幅、油入替後の稼働時間ならびに分解点検後の稼働時間をお知らせ下さい。計算結果をご報告いたします。
報告№109-09094 報告№110-00147 | 分析№109-000927 分析№110-000583 | 110-000583 | ちょう度値はと新グリース値に比較して上昇し、当社推奨の管理上限値であるを超えていることから、軟化していることが分かりました。軟化したグリースを使用した場合、グリースの漏洩や軸受等で油膜切れが発生することが懸念されます。有機物・有機化合物試験で検出されたピークには新グリースと異なるピークが検出されました。グリースが軟化していたため、以下の対策が必要です。グリースを交換されることを推奨します。なお、IRの結果で新油と異なるピークが確認されたことから、グリース名が違うか、或いは、異種グリースが混入した可能性が考えられますので、確認する必要があります。≪状態監視とパラメータ≫分析の目的および各分析のパラメータは以下の通りです。特性低下目的：グリースの分析結果から、グリースの物理的性状や劣化傾向などを確認する。全酸価JISK赤外線吸収スペクトルJISKちょう度JISK滴点JISK摩耗目的：グリース中の摩耗粒子を分析する事により、回転・摺動部の潤滑状態、摩耗劣化の程度、余寿命などを解析する。摩耗診断電子顕微鏡観察JISKX線マイクロアナリシス油中金属濃度）JISK≪分析結果≫特性低下全酸価：良好全酸価.mgKOH/gは新油値の.mgKOH/gに比較し高くはあるものの、有機物・有機化合物試験の結果で油劣化の兆候を示すカルボン酸の吸収が見られないことから問題は無いと判断します。赤外線吸収スペクトル：良好ちょう度：要処置ちょう度値はと当社推奨の管理上限値であるを超えていました。滴点：良好滴点はと当社推奨の管理限界値であるから以内に留まっています。摩耗摩耗診断電子顕微鏡観察・X線マイクロアナリシス：今回は実施していません。油中金属濃度：今回は実施していません。
報告№108-0411 報告№110-00192 | 分析№108-02745 分析№110-000749 | 110-000749 | ・摩耗状態前回に比較してSOAP／D－SOAPの結果、鉄は減少し、錫濃度に変化はなく、異常摩耗の早期発見パラメータであるフェログラフィーのIs値がの乗と良好でした。・汚染度前回に比較して計数汚染度はNAS級からNAS級にランク減少し、良好でした。・前回同様に粘度、水分、全酸価、IR、RBOTの各データは良好でした。潤滑油および軸受は継続使用可能な状態にあると判断します。は良好と判断します。粘度は良好と判断します。粘度はmm/sと新油値mm/sに比較して、粘度変化率は-.％で、当社推奨の管理限界値である±％以内にあり、良好と判断します。水分は良好と判断します。水分は.ppmと当社推奨の管理限界値の以下であり、良好と判断します。全酸価は良好と判断します。全酸価は.mgKOH/gと新油値.mgKOH/gに比較して変化はないことから、良好と判断します。IRの結果、良好と判断します。IRの結果、油劣化の兆候を示すカルボン酸の吸収が確認されていないことから、良好と判断します。RBOTの結果、良好と判断します。RBOTはminと当社推奨の管理限界値のmin以上であり、良好と判断します。は良好と判断します。計数汚染度は良好と判断します。計数汚染度はNAS級と当社推奨の管理限界値のNAS級以内であり、良好と判断します。重量汚染度は良好と判断します。重量汚染度は.mg/mlと当社推奨の管理限界値のmg/ml以内であり、良好と判断します。機器の潤滑状態機器の潤滑状態は正常と判断します。SOAPの結果は良好です。SOAPの結果、油の添加剤成分であるリンがppm、バリウムがppm検出されました。軸受の摩耗を示す錫は検出されていないことから、良好と判断します。D－SOAPの結果は良好です。D－SOAPの結果、鉄が、油の添加剤成分であるバリウムが、外部から混入したと思われるカルシウムが、ナトリウムが検出されました。軸受の摩耗を示す錫は検出されていないことから、良好と判断します。フェログラフィーの結果は良好です。異常摩耗の早期発見パラメータであるフェログラフィーのIs値が.と良好の範囲にあり、潤滑状態は正常と判断します。
報告№109-09136 報告№112-00324 | 分析№109-001160 分析№112-001285 | 112-001285 | 分析の結果、本試料油は粘度と酸価が極めて異常に上昇しており、また、水分も非常に高い値となっていることが分かりました。貴社の状態監視では、異常な振動が見られたとのことですが、粘度がこのように異常上昇した潤滑油を使用していた場合、軸受は高粘度になった潤滑油の影響により旋回振動が発生して異常振動に繋がることがあります。さらに摩耗粒子の形態観察でμmサイズの疲労摩耗粒子が観察されたことから、今回の振動発生は、潤滑油が劣化して粘度が異常に上昇したこと軌道面、或いは、転動体には局部的に剥離痕が発生していること以上の点が原因として推定されます。尚、粘度以外に、酸価も極めて異常であるため、更油は必須と判断します。また、油中金属元素分析で軸受の主成分がほとんど検出されていないことから、酸による軸受腐食は発生していなかったと思われます。軸受に使用している潤滑油がこのように異常に上昇する現象は、当社の研究と経験では、貴社が使用している油メーカの製品の特長であることが判っています。このメーカの潤滑油を使用する際には、粘度が激変することを考慮した使用方法が必要と思われます。更油潤滑油が劣化していることから、更油を推奨します。定期的な分析疲労摩耗の進行を監視するため、定期的に分析を実施し、分析データによる摩耗の進行状況を確認することを推奨します。はフェログラフィーおよびSOAP-Tの結果から総合的に判断した結果、やや厳しい状態にあると考えられます。フェログラフィー【定量分析：Is値】Is値は異常摩耗の早期発見パラメータのつで、摩耗粒子を定量化するために用います。今回のIs値はの乗と低い値でした。フェログラフィー【定性分析：摩耗粒子および摩耗形態観察】分析結果から比較的多く観察された粒子は、以下の通りでした。正常な摩耗粒子・潤滑状態が正常なマイルド摩耗により発生。但し、観察された摩耗粒子の中には、μmサイズの疲労摩耗粒子が観察されました。観察された疲労摩耗粒子は、視野に個と少ないことから、直ちに異常と判断するのは困難です。仮に採油をしている閉止プラグの位置が軸受油槽の直下であれば、軸受は直ちに異常ではないと判断できます。潤滑油分析で観察されるベアリングの摩耗粒子が少なく、しかも、粘度が異常に上昇し、加えて酸価も異常に高くなる場合は、潤滑油に加わる温度上昇が主原因となることが多く見られます。そのため、本機の場合は、Hzの周波数や、このn倍の周波数の変位量を確認し、変位量が大きい場合は、温度上昇につながる可能性があるため、アライメントや芯出しの見直しを推奨します。尚、仮にHzの振動の変位量が大きくなっていることが確認された場合、軸受は摩耗が進行し、転がり軸受の寿命に影響をおよぼすことがあると思われます。Iカップリング発光分光分析【SOAP-T】検出された金属元素から発生箇所を推定すると、以下の通りでした。鉄、鉛、ニッケル、錫・軸受等リン・添加剤カルシウム、ナトリウム・外部混入異物計数汚染度はNAS級とやや高い値でした。フィルタ表面の異物観察で鉄錆、砂等が観察されたことから、汚染度が高い要因は、摩耗と外部混入異物の影響と思われます。潤滑油は劣化しており、水分が非常に高い値でした。粘度粘度は、.mm/sと新油値のmm/sに比較して粘度変化率が+％となっており、当社推奨の管理限界値である±％を超えていました。酸価、IR、RBOTの結果から、粘度が上昇した要因は、油劣化によるものと推定されます。水分は、ppmと当社推奨の管理限界値を超えていました。継続使用していた場合、水分の影響で油槽内に錆が発生し、その影響で摩耗が発生する懸念があります。酸価・IR・RBOT酸価は、mgKOH/gと新油値の.mgKOH/gに比較して高く、IRの結果で油劣化の兆候を示すカルボン酸の吸収が確認されました。さらにRBOTは、minと当社推奨の管理限界値以下にありました。潤滑油は、酸化防止剤が減少して、基油が劣化したものと推定されますが、基本的には油の使用温度が比較的高いのではないかと想像されます。
報告№109-09136 報告№112-00589 | 分析№109-001160 分析№112-002450 | 112-002450 | 分析の結果、潤滑油の劣化はなく、汚染度は良好な範囲にあることから、継続使用可能な状態にあると判断します。減速機分析の結果、減速機は継続使用可能な状態にあると判断します。但し、切削摩耗や疲労摩耗が発生しており、今後も摩耗の進行を傾向監視するため、以下の対策を推奨します。定期的な分析定期的に分析を実施することにより、データの変化から異常の兆候を早期に発見することが可能となります。また、今回は対象設備の初回分析であるため、あと最低でも回分析を実施し、分析データの変化から今後の分析周期を検討することを推奨します。今後、切削摩耗や疲労摩耗の進行が懸念されるため、出来るだけ早めに回目の分析を実施することを推奨します。はフェログラフィーおよびSOAP-Tの結果から総合的に判断した結果、継続使用は可能ですが、機器の機能を保持するためにも傾向管理が有用と考えます。フェログラフィー【定量分析：Is値】Is値は異常摩耗の早期発見パラメータのつで、摩耗粒子を定量化するために用います。今回のIs値はの乗とやや高い値でした。フェログラフィー【定性分析：摩耗粒子および摩耗形態観察】分析結果から比較的多く観察された摩耗粒子は、以下の通りでした。切削粒子・異物や金属表面の微小突起による切削摩耗により発生。疲労摩耗粒子・繰返し応力を受けて発生。フリクションポリマ・局部的に高圧・高温となる場合に発生。観察された摩耗粒子の中でも切削粒子は、注意が必要です。減速機で切削摩耗が発生した場合、減速機内部で使用されている転がり軸受が切削摩耗により生じた軌道面の損傷が起点となって、寿命が分の程度に低下することがあることから、切削摩耗には十分注意する必要があります。切削摩耗の発生原因となる混入異物が残留している場合、この異物により切削摩耗が継続して発生する可能性があります。Iカップリング発光分光分析【SOAP-T】検出された金属元素から発生箇所を推定すると、以下の通りでした。鉄、鉛、ニッケル・ギヤ、軸受等リン、モリブデン・添加剤カルシウム、アルミニウム、ナトリウム・外部混入異物バックラッシご提供いただいた減速機に関する情報からハスバ歯車の組み合わせの段減速機構であり、この歯車の構成から接触点箇所のバックラッシを求めました。尚、油量が不明でしたので、Lと仮定しました。ギヤのバックラッシの増加量を求めた結果、接触点箇所でバックラッシの増加量は、.μmと推定されます。バックラッシ増加分の上限値は、メーカにより差異はあるものの、当社の推奨するバックラッシは、一般に推奨されるμmを管理目安にしています。この値に比較して十分に小さい値です。は良好と判断します。計数汚染度計数汚染度は、NAS級と当社推奨の管理限界値NAS級以下であり、良好と判断します。重量汚染度は、.mg/mlでした。光学顕微鏡写真重量汚染度で濾過したフィルタ表面上の夾雑物を光学顕微鏡で観察した結果、金属片、鉄錆、砂等が観察されました。は良好と判断します。粘度粘度は、.mm/sと新油値mm/sに比較して、粘度変化率は+％で、当社推奨の管理限界値である±％以内であり、良好と判断します。水分は、ppmと当社推奨の管理限界値の以下であり、良好と判断します。酸価は、.mgKOH/gと新油値.mgKOH/gに比較して変化はなく、良好と判断します。IRIRチャートの結果、新油と使用油のスペクトルパターンはほぼ一致し、また、油劣化の兆候を示すカルボン酸の吸収が確認されていないことから、良好と判断します。
報告№109-09136 報告№110-00040 | 分析№109-001160 分析№110-000118 | 110-000118 | 前回同様には良好でした。なお、RBOTがminと新油値のminに比較してmin減少していました。このまま継続使用した場合、この減少傾向から限界値に到達するのは、別紙図RBOTの減少傾向に示すように年月と推定されました。潤滑油は、現状では継続使用可能な状態にあると判断できますが、余寿命の減少傾向から判断すると早目に更油を検討されることを推奨します。
報告№108-5071 報告№110-00727 | 分析№108-02721 分析№110-003377 | 110-003377 | 潤滑油は継続続使用可能な状態にあるものの、今後は障害予防を目的に以下の対策を推奨します。追加分析消泡性能が低下した場合、ギヤ歯面での油膜形成に影響が出て摩耗の発生が進展することがあります。今後は消泡性能低下の影響により摩耗が進展する可能性がありますので、フェログラフィーおよびSOAPを追加することを推奨します。分析結果泡立ち試験の結果、消泡性能が低下していることが確認されました。粘度粘度はmm/sと新油値mm/sに比較して、粘度変化率は-％で、当社推奨の管理限界値である±％以内にあり、良好と判断します。泡立ち試験泡立ち試験は-と新油に比較して高い値でした。水分は.と当社推奨の管理限界値の以下であり、良好と判断します。全酸価全酸価はmgKOH/gと新油値mgKOH/g以下であり、良好と判断します。
報告№105-6050 報告№106-0472 | 分析№105-01529 分析№106-02703 | 106-02703 | 分析の結果、摩耗粒子形態観察で異物の噛み込みにより発生する切削粒子が多く観察されたことから、摩耗形態は切削摩耗であることが確認できました。摩耗形態の中でも切削摩耗は、異物が混入していない状態に比較して摩耗進行速度が速く注意が必要です。今後更に摩耗が進行することが懸念されるため、ヶ月後に再度分析を実施し、摩耗の進行状況を確認されることを推奨します。これらのことは、前回に比較して計数汚染度がランク減少したものの、D－SOAPの鉄濃度が増加したこと異常摩耗の早期発見パラメータであるフェログラフィーのIs値がの乗と良好の範囲にあるものの、摩耗粒子形態観察の結果、異物の噛み込みにより発生する切削粒子が多く観察されたこと以上のことから判断しました。尚、バックラッシの増加量を分析結果から計算し、CBMによる傾向監視に役立てる事が出来ますので、構造が確認できる図面、ギヤの形式、歯形、モジュール、歯数、回転数、増速比、歯幅をお知らせ下さい。計算結果を報告します。
報告№109-09250 報告№109-09250 | 分析№109-001815 分析№109-001815 | 109-001815 | 潤滑油および本軸受は継続使用可能な状態にあると判断できますが、軸受摺動面では切削摩耗や凝着摩耗の発生が確認されており、今後継続して発生することが懸念されるため、再度分析を実施し、摩耗の進行状況を傾向監視することを推奨します。特性低下特性低下に係るパラメータの分析結果は良好と判断します。粘度粘度はmm/sと新油値mm/sに対する粘度変化率は+％で、当社推奨の管理限界値である±％以内にあり、良好と判断します。全酸価添加タービン油については、当社では管理限界値を設定しておらず、新油分析値との比較及び他の分析項目の結果より全酸価の状態判断を行います。その結果、全酸価はと新油値に比較して変化はなく、良好と判断します。酸化安定度酸化安定度minであり、当社推奨の管理限界値のmin以上であることから、良好と判断します。有機物・有機化合物有機物・有機化合物は、IRチャートによる新油分析値との比較の結果、cm-付近に劣化の兆候を示すカルボン酸の吸収が確認されていないことから、良好と判断します。色相はLであり、新油値のLに比較して変化がないことから、良好と判断します。汚染に係るパラメータの分析結果は、良好と判断します。水分はppmであり、当社推奨の管理限界値の以下であることから、良好と判断します。汚染粒子数はNAS級であり、当社推奨の管理限界値のNAS級以内であることから、良好と判断します。汚染度物重量は.mg/mlであり、当社推奨の管理限界値のmg/ml以内であり、良好と判断します。摩耗フェログラフィーによる摩耗粒子の観察の結果、異物の噛み込みなどで発生する切削粒子、金属接触が厳しい場合に発生するシビア粒子、局部的に高圧・高温となる場合に発生するフリクションポリマが観察されました。異常摩耗の早期発見パラメータであるフェログラフィーのIs値がの乗と高く、摩耗粒子の形態観察の結果、異物の噛み込みなどで発生する切削粒子、金属接触が厳しい場合に発生するシビア粒子、局部的に高圧・高温となる場合に発生するフリクションポリマが観察されました。金属濃度SOAP法により金属濃度を測定した結果、鉛がppm、外部から混入したと思われるケイ素がppm検出されました。金属濃度酸溶解法により金属濃度を測定した結果、潤滑箇所で発生する金属接触によって検出される鉄が、鉛、銅が共に、外部から混入したと思われる亜鉛、カルシウムが検出されました。
報告№109-09136 報告№113-00211 | 分析№109-001160 分析№113-000793 | 113-000793_date130912 | 潤滑油の劣化はないものの、油中の汚染度が高い値でした。採油条件の影響で値が高くなっていると考えられますが、異物の影響で将来的に摩耗が進行する懸念がありますので、欄に示す対策を推奨します。軸受は継続使用可能な状態にあると判断します。但し、観察された摩耗粒子には局部的な油膜破断により発生する黒色スラッジが比較的多く認められていることから、更油しただけでは油膜破断の要因が残ります。そのため、定期的な分析により今後の摩耗進行の有無を確認することを推奨します。更油油中の汚染度が高いことから、摩耗粒子や異物等が軸受軌道面に噛み込むことによる摩耗の進行が懸念されるため、更油を推奨します。また、油槽内には汚染物が残留している可能性があるため、油槽内を清掃し、更油する新油もNAS級程度の清浄な潤滑油を更油することを推奨します。定期的な分析摩耗粒子の形態観察で、凝着摩耗、疲労摩耗が観察されたことから、今後の摩耗進行を監視するため、定期的に分析を実施することを推奨します。シリコン系のグリースや添加剤の確認シリコン系の添加剤やグリースを使用している箇所があるかについてご確認下さい。詳細はを参照下さい。オイルリングの確認D－SOAPで銅が比較的高い濃度で検出されていることから、オイルリングの摩耗が懸念されるため、状態を確認することを推奨します。詳細はを参照下さい。最適な採油方法本試料油は、機器停止中に軸受箱排油口から採油されているため、分析データが高濃度に出ていると推定されます。正確なデータによる診断を行うためにも、今後の採油は、極力運転中もしくは停止直後の油槽中層部から実施されることを推奨します。はフェログラフィーおよびSOAP／D-SOAPの結果から総合的に判断した結果、継続使用は可能ですが、今後の機器の機能を確認するためにも傾向管理が有用と考えます。フェログラフィー【定量分析：Is値】Is値は異常摩耗の早期発見パラメータのつで、摩耗程度を定量化するために用います。今回のIs値はの乗と、やや高い値でした。フェログラフィー【定性分析：摩耗粒子および摩耗形態観察】分析結果から観察された代表的な粒子は、以下の通りでした。疲労摩耗粒子・繰返し応力を受けて発生。黒錆・潤滑状態がやや厳しい凝着摩耗により発生。金属接触が厳しく、且つ、高い摩擦熱が発生していると考えられます。銅系シビア粒子・潤滑状態がやや厳しい凝着摩耗により発生。金属潤滑部が局部的に油膜切れを起していると考えられます。フリクションポリマ・局部的に高圧・高温となる場合に発生。観察された摩耗粒子の中でも黒錆、シビア粒子は、将来的な摩耗の進行に繋がる可能性を示唆しているため、傾向監視が必要と思われます。黒錆、シビア粒子は凝着摩耗に分類されます。これらの摩耗粒子は、軸受軌道面で凝着、破断を繰り返し、この過程で生じる移着粒子が成長して摩耗粒子となります。そのため、軸受軌道面では局部的に油膜切れが発生していることを示しています。この状態が継続した場合、摩耗粒子のサイズは徐々に大型化していき、設備の損傷に至る場合がありますので、傾向監視が必要です。Iカップリング発光分光分析【SOAP／D-SOAP】検出された金属元素から発生箇所を推定すると、以下の通りでした。鉄、鉛、銅、錫、亜鉛・軸受等カルシウム、バリウム、アルミニウム、ケイ素、ナトリウム・外部混入異物ケイ素の検出ケイ素がppm検出されました。一般に、潤滑油中からケイ素が検出された場合の原因として、油の消泡剤として使用されるシリコン系の添加剤が検出されるフェログラフィーおよびフィルタ表面の異物観察で砂が多く観察され、これが検出されるシリコングリースをシール部に塗布している場合、このシリコングリースが潤滑油に混入して検出されるなどが挙げられますが、今回検出が比較的高濃度であることからの可能性が考えられます。については、分析結果では確認することが出来ませんので、これに関する情報があれば提供をお願いします。銅の摩耗SOAP/D-SOAPで銅が比較的高い値でした。銅を使用した箇所は、オイルリングの摩耗が考えられます。オイルリングが摩耗していた場合、潤滑油の適正なかきあげに影響が生じ、軸受軌道面の油膜切れ発生原因となることから注意が必要です。計数汚染度はNAS級と当社推奨の管理限界値に到達していました。フィルタ表面の異物観察で金属片、鉄錆、砂等が観察されたことから、汚染度が高い要因は、摩耗と外部混入異物の影響と思われます。粘度、水分、全酸価、IR、RBOTの各データは、良好でした。尚、別紙RBOTの減少傾向から油の余寿命を求めた結果、本試料油は直近の更油から起算して年月まで使用可能であることが分かります。
報告№109-09166 報告№109-09166 | 分析№109-001355 分析№109-001355 | 109-001355 | 分析の結果、SOAPの銅濃度以外のデータは良好でした。SOAPの銅濃度が前回のppmに比較してppmに増加し、高い値となっていました。銅の溶出箇所は、貴社ご提供の図面からデフレクターとバッフルという部品からと考えられます。これらの部品はオイルシールの役目を果たしていることから、溶出が継続した場合、シャフトとのギャップが増大し、油漏れの原因になることが懸念されます。巡視の際には油漏れと油面の低下に注意を払う必要があります。今後は、銅の溶出が継続した場合、ギャップが増大することにより油漏れが発生し、さらには油面低下により潤滑不良が発生し、摩耗が進行することが懸念されます。また、銅濃度の増加は、別紙鉱油の酸化に対する金属触媒の影響に示すように濃度の増加とともに酸化速度が加速することが分かっていますので、定期的に分析を実施し、摩耗進行の有無、酸化劣化の進行状況を監視されることを推奨します。は良好と判断します。計数汚染度は良好と判断します。計数汚染度はNAS級と当社推奨の管理限界値のNAS級以内にあり、良好と判断します。重量汚染度は良好と判断します。重量汚染度は.mg/mlと当社推奨の管理限界値のmg/ml以内にあり、良好と判断します。機器の潤滑状態SOAPの結果、銅の溶出が確認されています。SOAPの結果、銅が多く検出されています。SOAPの結果、油の添加剤成分であるリン、亜鉛が検出されています。一方、銅が検出されています。銅を使用した部分の溶出が発生していると考えられます。この溶出は検出された亜鉛系添加剤の成分と銅が反応し、溶出することが知られています。別紙鉱油の酸化に対する金属触媒の影響に示すように銅濃度が増加すると酸化速度が速まりますので、酸化劣化の進行状況を全酸価の変化で監視されることを推奨します。D－SOAPの結果、鉄が検出されています。D－SOAPの結果、摩耗により発生する鉄および錫が検出されていないことから、良好と判断します。フェログラフィーの結果は良好です。フェログラフィーの結果、異常摩耗の早期発見パラメータであるIs値がのマイナス乗と良好の範囲にあることから、潤滑状態は正常と判断します。
報告№109-09136 報告№111-00047 | 分析№109-001160 分析№111-000123 | 111-000123 | Iカップリング発光分光分析供試のタービン油を分析した結果、検出された金属元素は、SOAP-Tの結果表に示すように、銅、錫、リン、亜鉛、カルシウム、ナトリウムでした。これらの検出された金属元素から発生要因を推定すると【金属元素】【発生要因】銅、錫、亜鉛・軸受等の摩耗リン、カルシウム、ナトリウム・外部混入異物などであると思われます。フェログラフィー異常摩耗を早期に発見するためには摩耗粒子を定量化する必要があります。その定量化パラメータがIs値で、今回その値は、正常な潤滑状態を示すのマイナス乗領域でした。メタルの余寿命評価）評価方法分析結果を基に当該機の軸受メタルの摩耗深さを推定しました。推定にあたっては、錫濃度と油量から油中に含まれる錫の体積を求め、この錫体積を軸受摺動面積で割り、軸受表面が摩耗した深さを推定する方法により行います。）推定のために仮定した項目今回はメタルのサイズが不明であり、正確な軸受摺動面積が不明であることと、本軸受は分解点検後時間稼動しているのに対して、更油から稼働時間が.時間しか経過しておらず、本試料油中に含まれる摩耗粒子が分解点検後の摩耗粒子を全て含んでいるとは言えず、また、更油後の錫濃度の初期値がないため、正確な推定とはなりません。そこで、主軸と軸受が摺動する面積をcmと仮定し、さらには、分解点検から今回までに更油を一度も実施していない場合の錫濃度を、分解点検後と更油後の各々の稼働時間の比から求め、分析を実施していない更油直後の錫濃度をと仮定しました。）評価結果これらの仮定から換算した錫濃度はppmとなり、この錫濃度と油量リットルから、今回採油時点の摩耗深さを推定した結果、摩耗深さは.μmとなりました。軸受の初期表面粗さを一般的な初期表面粗さのμmと仮定すると、今回求めた摩耗は粗さの％が摩耗していると推定されました。この程度であれば、十分に継続使用可能な状態にあると判断できます。また、前回分解点検から今回までの稼働時間時間で摺動面の表面粗さが摩耗により％減少したと考えられ、この摩耗速度を使用して余寿命を計算すると万時間程度と推定されます。なお、この余寿命は、軸受摺動面の表面粗さがμmとなる鏡面状態になり、起動・停止時に油膜が形成されにくい状態になったことを言います。計数汚染度、重量汚染度は共に良好でした。粘度、水分、全酸価、IRの各データは良好でした。を示す各データが良好であることから、潤滑油の機能は正常であったと判断します。また、固形物が沈降の影響を受け易い採油条件にもかかわらず、、およびを示す各データが良好であることから、対象設備は継続使用可能な状態にあると判断します。本試料油は、機器停止中にドレンから採油されているにもかかわらず汚染度を示すデータは良好でしたが、今後は、極力運転中もしくは停止直後の油槽中層部から採油されることを推奨します。提案今回の解析による余寿命は、メタルの摩耗状況による余寿命評価の項で示した通りいくつかの仮定から推測しています。正確な解析を進めるためには、これまでご提供いただいている項目に加えて軸受の摺動面積に関する情報が必要ですのでこれらをご提供下さい。なお、軸受の摺動面積は、軸受の寸法が分かれば当社にて推定できますので、部品図等の図面をご提供して頂くことでも結構です。また、正確な解析を進めるためには更油直後の錫濃度が必要ですので、更油毎の分析の実施についてもご検討下さい。
報告№109-09136 報告№111-00394 | 分析№109-001160 分析№111-001883 | 111-001883 | 減速機は継続使用可能な状態にあると判断します。但し、今後も摩耗の進行を傾向監視するため、以下の対策を推奨します。定期的な分析切削摩耗や凝着摩耗の進行を監視するため、定期的に分析を実施し、摩耗の進行状況を確認することを推奨します。バックラッシによる評価トライボ診断では、バックラッシの増加量を分析結果から計算できますので、構造が確認できる図面、ギヤの形式、歯形、モジュール、歯数、歯幅、油入替後の稼働時間ならびに分解点検後の稼働時間をお知らせ下さい。計算結果をご報告いたします。新油との比較による評価を示す粘度、酸価のデータは新油データを基準として評価しています。今回は油名が不明であったため判断できませんでしたが、今後評価する場合は、充填用に新油を同時に分析することをご検討下さい。フェログラフィー異常摩耗の早期発見パラメータとして摩耗粒子を定量化して評価するフェログラフィーのIs値は、潤滑状態が正常なの乗でした。摩耗粒子の形態で比較的多く観察された粒子は、潤滑状態が正常な場合に発生する摩耗粒子異物の噛み込みにより発生する切削粒子金属潤滑部が局部的に油膜切れを起して発生するシビア粒子局部的に高圧・高温となる場合に発生するフリクションポリマでした。これらの摩耗粒子が観察された場合、潤滑部で発生している摩耗形態は、正常なマイルド摩耗異物による切削摩耗潤滑状態がやや厳しい凝着摩耗であり、そして局部的ではあるものの高圧・高温の箇所が発生していることも分かります。減速機で切削摩耗が発生した場合、減速機内部で使用されている転がり軸受が切削摩耗により生じた軌道面の損傷が起点となって寿命が分の程度に低下することがあることから、切削摩耗には十分注意する必要があります。切削摩耗の発生原因となる混入異物が残留している場合、この異物により切削摩耗が継続して発生する可能性があります。電子顕微鏡・X線マイクロアナリシス観察された粒子をSEM・XMAで詳細に分析した結果、粒子には鉄、マンガンが比較的多く含まれており、成分割合から粒子は主にギヤ歯面から発生していると推定できました。Iカップリング発光分光分析供試の潤滑油を分析した結果、検出された金属元素は、SOAP-Tの結果表に示すように、鉄、鉛、銅、錫、リン、亜鉛、カルシウム、バリウム、ナトリウムでした。検出されたこれらの金属元素から発生箇所を推定すると鉄、鉛、銅、錫・ギヤ・軸受等リン、亜鉛、カルシウム、バリウム、ナトリウム・外部混入異物であると思われます。このうち、機械部品が摩耗したと思われる元素はのグループです。銅を使用した箇所の溶出・摩耗SOAP-Tの結果、銅がppm検出されたことから、銅を使用した部分の溶出・摩耗が発生しています。亜鉛系添加剤を使用している潤滑油で銅が検出される場合、減速機内部でこれらの金属が亜鉛系添加剤の影響により溶出することが知られています。油名が不明ですが亜鉛が検出されており、亜鉛系添加剤が含まれている可能性があることから、今回の検出は、この溶出によるものと考えられます。今後、別紙鉱油の酸化に対する金属触媒の影響に示すように濃度の増加に伴い酸化速度が速まる可能性があります。計数汚染度は当社推奨の管理限界値に到達していました。フィルタ表面の異物観察で鉄錆、砂等が観察されたことから、汚染度が高い要因は、摩耗と外部混入異物の影響と思われます。水分、IRは良好でした。尚、粘度、酸価は、油名が不明であったため、新油データとの比較ができず評価できませんでした。
報告№109-09448 報告№110-00082 | 分析№109-002802 分析№110-000291 | 110-000291 | ・摩耗状態油中金属濃度を発光分光法により分析した結果、潤滑油中からは鉄、錫が検出されました。検出されたこれらの金属は、粒子観察の結果からフレッティングにより発生する赤錆と軸受メタルから発生した摩耗粒子でした。フレッティングの発生要因は、鉄系材料が接合されたり、勘合されたりする部分から発生します。フレッティングによる赤錆が少量発生しても直ちに異常ではありませんが、場合によっては、発生した赤錆が軸受摺動面に噛み込み、摩耗を進行させる場合があります。異常摩耗の早期発見パラメータであるフェログラフィーのIs値がの乗と良好の範囲にあるものの、軸受メタルの主成分である錫が検出されたことから、軸受メタルの摩耗が発生していると思われます。・軸受メタルの摩耗油中金属濃度の錫濃度ppmと油量Lを基に軸受メタルの摩耗を求めた結果、メタルの平均的な摩耗深さはμmとなりました。これは、メタルの表面粗さをsと仮定した場合、軸受表面が鏡面状態になっている部分があることを示しています。軸受は、既に点検が必要な時期を迎え、軸受損傷が発生しやすい状況になっていると考えられます。・汚染度計数汚染度はNAS級となっており貴社の管理基準値を超えていました。フィルタ表面の異物観察で金属片、赤錆が観察されたことから、汚染度が高い要因は、摩耗によるものと思われます。・粘度、水分、全酸価、IRの各データは良好でした。潤滑油の物理的な性状は継続使用可能な状態にあるものの、軸受は以下の対策が必要です。夏季負荷期前に軸受摺動面の点検を計画するとともに、運転時間が時間以上経過した時点で運転中あるいは、停止直後に採油して再度分析を実施し、摩耗の進行状況を確認することを推奨します。は良好と判断します。粘度・○○管理基準値粘度はmm/sと新油値mm/sに比較して、粘度変化率は+.％で、管理基準値である±％以内にありました。・トライボテックス管理限界値粘度はmm/sと新油値mm/sに比較して、粘度変化率は+.％で、当社推奨の管理限界値である±％以内にあり、良好と判断します。水分は.ppmと○○管理基準値および当社推奨の管理限界値の以下であり、良好と判断します。全酸価全酸価は.mgKOH/gと○○管理基準値の.mgKOH/g以内であることから、良好と判断します。IRIRの結果、油劣化の兆候を示すカルボン酸の吸収が確認されていないことから、良好と判断します。計数汚染度は○○管理基準値を超えていました。計数汚染度・○○管理基準値計数汚染度はNAS級と管理基準値のNAS級を超えていました。・トライボテックス管理限界値計数汚染度はNAS級と当社推奨の管理限界値のNAS級以内にありました。重量汚染度はmg/mlと○○管理基準値および当社推奨の管理限界値のmg/ml以内にありました。機器の潤滑状態摩耗粒子の形態観察の結果、フレッティングにより発生する赤錆が比較的多く観察され、油中金属濃度を発光分光法により分析した結果、鉄およびメタルの主成分である錫が比較的多く検出されました。SOAPによる油中金属濃度SOAPによる油中金属濃度の結果、鉄、メタルの主成分である錫、油の添加剤成分であるリン、バリウムが検出されました。SOAPによる油中金属濃度SOAPによる油中金属濃度の結果、鉄、銅、アンチモン、メタルの主成分である錫、油の添加剤成分であるバリウム、外部から混入したと思われるカルシウム、ナトリウムが検出されました。摩耗粒子診断異常摩耗の早期発見パラメータであるIs値がの乗と良好の範囲にあるものの、摩耗粒子の形態観察の結果、フレッティングにより発生する赤錆が比較的多く観察されました。
報告№108-6550 報告№108-6550 | 分析№108-02773 分析№108-02773 | 108-02773 | 年月日～年月日まで長期停止しており、軸受温度計を取替えるため分解を実施した。分解時に水車軸に錆が確認されたため、手入れを実施して濾過を実施した。精点Aを実施し、、汚染度、潤滑状態を確認する。精点Aを実施し、前回データと照合した結果、油中摩耗粒子の減少が確認されています。油中の粒子濃度は、油膜破断による発生や、油槽内などでの沈降が均衡したところで一定、いわゆる平衡状態になりますが、このバランスが崩れると増加する場合と減少する場合とに分かれます。増加した場合は、発生と減少の均衡が崩れ、摩耗の発生や外部混入が始まったことを示し、またこれとは反対に、減少した場合は発生量が減少しているか、或いは、減少量が大きくなっていることを示し、特に減少は、汚染状態や潤滑状態が良好であることを示唆しています。本軸受では、油中の粒子が減少する要因となるフィルタ類は常設されておらず、通常は濾過による減少は考えられませんが、今回濾過中に採油を行っているため、油中の摩耗粒子が減少したのは、濾過の影響と考えられます。以上のことから、濾過の効果が確認されたものと思われます。また、全てのデータが良好であり、この油は継続使用可能と判断します。これらのことは、前回に比較して、計数汚染度はランク減少し、SOAP／D-SOAPの鉄および錫濃度に変化がないこと異常摩耗の早期発見パラメータであるフェログラフィーのIs値がのマイナス乗と良好の範囲にあること以上のことから判断しています。尚、潤滑油の基本特性も良好の範囲にあることから継続使用可能と判断します。
報告№108-0411 報告№114-00046 | 分析№108-02744 分析№114-000121 | 114-000121 | 分析の結果、、汚染度は共に良好の範囲にあることから、潤滑油は継続使用可能な状態にあると判断します。分析結果粘度、水分、酸価、RBOT、IRの各データは良好です。尚、別紙RBOTの減少傾向から油の余寿命を求めた結果、対象の潤滑油は直近の更油から起算して年月まで使用可能であると推定できます。油の汚染度水分は良好です。
報告№109-09136 報告№110-00366 | 分析№109-001160 分析№110-001675 | 110-001675 | 摩耗状態前回に比較してSOAP／D－SOAPの結果、鉄および錫濃度に大きな変化はなく、異常摩耗の早期発見パラメータであるフェログラフィーのIs値がのマイナス乗と良好でした。汚染度前回に比較して計数汚染度はNAS級から等級に変化はなく、良好でした。IR、RBOTの各データは良好でした。なお、油の残存寿命を示すRBOTの結果から、本試料油の余寿命は年ヶ月であることが推定されました。潤滑油および軸受は継続使用可能な状態にあると判断します。
報告№107-0366 報告№108-0434 | 分析№107-01900 分析№108-02913 | 108-02913 | 濾過前の試料油を分析した結果、摩耗粒子の形態観察で金属接触が厳しい場合に発生するシビア粒子が多く観察されていますが、計数汚染度がNAS級と清浄な状態にあり、D－SOAPの鉄濃度もと微量であることから、シビア粒子の発生量は少量であると思われます。シビア粒子の発生は、軸受摺動部や鉄系材料同士が接触し摩耗する箇所、例えばラビリンス、軸受支持部、油用ポンプ内部などで局部的に金属接触が発生しているためと思われますが、継続使用可能な範囲にあると思われます。計数汚染度とD－SOAPの鉄濃度や錫濃度の各データは良好の範囲にありますが、フェログラフィーで観察された摩耗粒子の形態から、異常な状態が内在している可能性がありますので、その状態が継続しているかを確認するため、ヶ月後に分析を実施し、汚染状況及び摩耗の進行状況を確認されることを推奨します。
報告№109-09136 報告№111-00295 | 分析№109-001160 分析№111-001394 | 111-001394 | 潤滑油は継続使用可能な状態にあると判断します。粘度、全酸価、IR、RBOTの各データは良好でした。油の余寿命は、使用油の使用期間または使用時間が不明であったため、ご依頼の油の余寿命に関する検討は行えませんでした。ただし、分析の結果で新油値がminであったことから、使用期間を仮にヶ月間と仮定すれば余寿命は十二分にあると言えます。可能であれば、使用期間、あるいは使用時間の情報をご提供下さい。水分は良好でした。
報告№108-0255 報告№108-0270 | 分析№108-01947 分析№108-01949 | 108-01949 | 本試料は、潤滑油の分析結果から継続使用が可能であると判断できました。これは、転がり軸受軌道面等で発生している摩耗が、マイルド摩耗と呼ばれる正常な摩耗であることが確認されたことによります。マイルド摩耗は、機械が正常な摩耗をしている場合に発生するもので、金属がマイルドに擦られることにより金属表面に摩耗が極めて少ない特殊な表面層が形成され、摩擦表面は平滑な状態となるもので、この状態が安定である限り摩耗状態は正常であり発生する摩耗粒子は少ないことが分かっています。計数汚染度は良好と判断します。計数汚染度は良好と判断します。計数汚染度はNAS級と当社推奨の管理限界値のNAS級以内にあり、良好と判断します。重量汚染度はmg/mlでした。重量汚染度はmg/mlでした。機器の潤滑状態機器の潤滑状態は正常と判断します。SOAPの結果、鉄が検出されました。SOAPの結果、摩耗により発生する鉄、油の添加剤成分であるリンが検出されました。D－SOAPの結果、鉄が検出されました。D－SOAPの結果、摩耗により発生する鉄、油の添加剤成分であるリンが検出されました。フェログラフィーの結果は良好です。異常摩耗の早期発見パラメータであるフェログラフィーのIs値が-と良好の範囲にあることから、潤滑状態は正常と判断します。
報告№109-09094 報告№110-00627 | 分析№109-000904 分析№110-002772 | 110-002772 | は良好と判断します。尚、RBOTがminと新油値のminに比較してmin減少していました。このまま継続使用した場合、この減少傾向から限界値に到達するのは、別紙図RBOTの減少傾向に示すように年月と推定されました。残りの継続使用期間は、約年ヶ月であると予測されます。潤滑油は継続使用可能な状態にあると判断します。≪状態監視とパラメータ≫分析の目的および各分析のパラメータは以下の通りです。特性低下目的：油の分析結果から、や劣化傾向ならびに添加剤の消耗程度、残存寿命などを確認する。粘度JISK全酸価JISK赤外線吸収スペクトルJISK酸化安定度試験JISK汚染目的：油の分析結果から、砂塵あるいは水・異種油などによるや、異物混入の有無を確認する。水分JISK計数汚染度JISB重量汚染度JISB光学顕微鏡観察摩耗目的：油中の摩耗粒子を分析する事により、回転・摺動部の潤滑状態、摩耗劣化の程度、余寿命などを解析する。摩耗診断電子顕微鏡観察JISKX線マイクロアナリシス油中金属濃度）JISK≪分析結果≫特性低下粘度：良好粘度値mm/sの新油値mm/sに対する変化率は+.％であり、当社推奨の管理限界値±％以内に留まっています。全酸価：良好全酸価.mgKOH/gは新油値の.mgKOH/g以内にあることから、問題は無いと判断します。赤外線吸収スペクトル：良好酸化安定度試験：良好酸化安定度試験の結果、数値minは当社推奨の管理限界値min以上に留まっており、現時点での使用は可能と判断します。汚染水分：良好水分値.ppmは当社推奨の管理限界値以内に留まっています。計数汚染度：今回は実施していません。重量汚染度：今回は実施していません。光学顕微鏡観察：今回は実施していません。摩耗摩耗診断電子顕微鏡観察・X線マイクロアナリシス：今回は実施していません。油中金属濃度：今回は実施していません。
報告№109-09495 報告№109-09495 | 分析№109-003008 分析№109-003008 | 109-003008 | ・摩耗状態SOAP／D－SOAPの結果で検出された元素は鉄および銅であり、観察された摩耗粒子は、疲労摩耗粒子が比較的多く観察されました。本軸受内部で発生している摩耗形態は疲労摩耗であることが分かりました。異常摩耗の早期発見パラメータであるフェログラフィーのIs値がのマイナス乗と良好の範囲にあり、転がり軸受寿命の指標としている摩耗粒子が観察されなかったことから、フレーキングは発生していないと判断できます。・汚染度計数汚染度は前回に比較してNAS級からNAS級にランク増加したものの、当社推奨の管理限界値内にありました。前回に比較してIs値、SOAP／D－SOAPの鉄濃度および計数汚染度の各データに大きな変化がなかったことから、摩耗は安定しているものと判断します。結論本軸受は継続使用可能な状態にあると判断します。計数汚染度は良好と判断します。計数汚染度計数汚染度はNAS級と当社推奨の管理限界値のNAS級以内にあり、良好と判断します。重量汚染度は.mg/mlでした。機器の潤滑状態機器の潤滑状態は正常と判断します。SOAPSOAPの結果、摩耗により発生する鉄および銅、油の添加剤成分であるリンが検出されました。D－SOAPD－SOAPの結果、摩耗により発生する鉄、油の添加剤成分であるリンが検出されました。フェログラフィー異常摩耗の早期発見パラメータであるフェログラフィーのIs値がのマイナス乗と良好の範囲にあり、潤滑状態は正常と判断します。
報告№109-09136 報告№113-00518 | 分析№109-001160 分析№113-002185 | 113-002185 | 異常摩耗の早期発見のパラメータであるIs値は、レベルとやや高い値でした。但し、フェログラフィーで観察された摩耗粒子はμ以下の微小な粒子が支配的であることから、潤滑状態は良好と判断します。計数汚染度は前回のNAS級からNAS級にランク上昇し、当社推奨の管理限界値を超えていましたが、μmを超えるサイズの粒子が突出して多く、且つフィルタ残渣に鉄錆、砂等の外部混入異物が多く観察されたことから、摩耗の進展によるものではないと判断します。．前回同様、粘度、水分、酸価、IR、RBOTの各データは良好です。
報告№109-09136 報告№111-00670 | 分析№109-001160 分析№111-003383 | 111-003383 | 軸受は継続使用可能な状態にあると判断します。前回に比較してSOAP／D－SOAPの結果で、鉄および錫濃度に変化はなく、異常摩耗の早期発見パラメータであるフェログラフィーのIs値がのマイナス乗と良好でした。前回に比較して計数汚染度はNAS級からNAS級にランク増加したものの、当社推奨の管理限界値内にあり、良好でした。分析結果は良好と判断します。計数汚染度計数汚染度はNAS級と当社推奨の管理限界値のNAS級以内にあり、良好と判断します。重量汚染度は.mg/mlと当社推奨の管理限界値のmg/ml以内にあり、良好と判断します。は正常と判断します。SOAPSOAPの結果、油の添加剤成分であるリンが検出されました。摩耗により発生する鉄および錫は検出されていないことから、良好と判断します。D－SOAPD－SOAPの結果、摩耗により発生する鉄および錫は検出されていないことから、良好と判断します。フェログラフィー異常摩耗の早期発見パラメータであるフェログラフィーのIs値がのマイナス乗と良好の範囲にあり、潤滑状態は正常と判断します。
報告№106-0025 報告№106-6140 | 分析№106-00118 分析№106-03018 | 106-03018 | 初期試験を実施した結果、異常摩耗の早期発見パラメータであるフェログラフィーのIs値が.と良好の範囲にあるものの、フレッティングにより発生したμm未満の赤錆が多く観察されました。フレッティングはスラストランナー固定部やスラストメタル台金部の鉄系材料が接合されたり、勘合されていたりする部分から発生します。フレッティングによる赤錆が少量発生しても直ちに異常ではありませんが、場合によっては、これらの赤錆が、軸受摺動面に噛み込み、更に摩耗を進行させることがありますので、ヶ月以内に精点Bを実施し、汚染度および摩耗の進行状況を確認されることを推奨します。これらのことは、異常摩耗の早期発見パラメータであるフェログラフィーのIs値が.と良好の範囲にあるものの、摩耗粒子形態観察の結果、フレッティングにより発生したμm未満の赤錆が多く観察されたことD－SOAPの結果、鉄が検出されたこと以上のことから判断しました。
報告№106-0330 報告№106-0330 | 分析№106-01737・1738 分析№106-01737・1738 | 106-01737_1738 | 経緯月日の巡視中に＃G発電機軸受オイルリングの回転にムラがあることを確認し、一時的にオイルリングが停止しているのを確認した。そのため、緊急修理を行った。一方、＃Gも同様にオイルリングの回転にムラがあり、軸受の潤滑油を採油したところ、黒化していた。そのため、＃G同様に緊急修理を行った。目的トライボ診断を実施し、、汚染度、潤滑状態を確認する。黒化原因を確認する。考察中層部・底部分析の結果、中層部・底部共にSOAP／D－SOAPの結果で軸受メタルの主成分である錫が検出されました。更に底部のD－SOAPで錫の他に、鉄、銅が検出されたことから、これらの主成分は、主軸及び軸受の台金指示部、オイルリング、軸受メタルが摩耗したものであると推定されました。中層部はNAS級と清浄であるものの、底部はNAS級以上と汚染されていました。今回は主機停止中に採油を実施しており、油中の粒子は沈降していると思われるため、底部の汚染度が高かったものと考えられました。フェログラフィーの結果、中層部では異常な摩耗粒子は観察されていないものの、底部では摩擦熱が高い場合に発生する球状粒子、ホワイトメタル、樹脂が多く観察されたことから、軸受摺動面は潤滑状態が厳しい状態にあったものと考えられました。潤滑油の黒化原因潤滑油が黒化する原因は以下の三つが考えられます。摩耗粒子の増加油の劣化汚染粒子の混入これらの推定される原因を分析結果から確認しました。その結果、主軸及び軸受の台金指示部、軸受メタルやオイルリングの摩耗により発生した摩耗粒子、外部混入異物によることが確認されました。これらの分析結果から、潤滑油が黒化した原因は、の摩耗粒子の増加によるものと考えられました。これらのことは、中層部はNAS級と清浄であるものの、底部はNAS級以上と汚染されていたこと底部で摩耗粒子形態観察の結果、摩擦熱が高い場合に発生する球状粒子、ホワイトメタル、樹脂が多く観察されたこと中層部のSOAP／D－SOAPで錫、底部のSOAPで錫、D－SOAPで鉄、銅、錫が多く検出されたこと潤滑を示す粘度、水分、全酸価、IRの各データが良好の範囲にあり、潤滑油の劣化が認められなかったこと以上のことから判断しました。尚、軸受メタルの摩耗程度を評価する必要がありますので、次回分析時には、メタルサイズ、回転数をお知らせください。
報告№109-09136 報告№114-00264 | 分析№109-001160 分析№114-000967 | 114-000967 | 分析の結果、は良好の範囲にあるものの、重量汚染度はmg/mlと当社推奨の管理限界値に到達しています。油中の汚染物が軸受軌道面に噛み込み摩耗が進行することが懸念されます。軸受は継続使用可能な状態にあると判断します。但し、疲労摩耗粒子が確認されたことから、以下の対策を推奨します。定期的な分析今後の進行が懸念される疲労摩耗の推移を監視するため、定期的な分析実施を推奨します。分析結果異常摩耗の早期発見のパラメータであるフェログラフィーのIs値は、レベルとやや高い値です。また、潤滑部の摩耗が認められたため、定期的に潤滑油分析を実施し、摩耗推移を監視することが有用と考えます。フェログラフィーで観察された代表的な粒子は、以下の通りです。正常な摩耗粒子・潤滑状態が正常なマイルド摩耗により発生。疲労摩耗粒子・繰返し応力による金属疲労で発生。大型化するとフレーキングの発生が懸念されます。SOAP/D-SOAPの結果、鉄が比較的高い値で検出されていることから、軸受軌道面で摩耗が発生していると推定されます。また、リンが新油値のppmに比較してppmに減少し、D-SOAPでppm検出されていることから、油の添加剤成分が析出してスラッジが発生しています。リンは、極圧添加剤として添加されていることから、油中のリンが減少すると、負荷圧力の非常に高い軌道面では油膜が形成されにくくなり、摩耗が進行することが懸念されます。亜鉛がSOAPで、D-SOAPでppm検出されていることから、亜鉛を使用した箇所の溶出・摩耗が発生していると考えられます。発生箇所が亜鉛メッキされた部品であった場合、耐食性が低下して腐食に進展することが懸念されます。計数汚染度は良好の範囲にあるものの、重量汚染度はmg/mlと当社推奨の管理限界値に到達しています。フィルタグラムで金属片、鉄錆、砂等が観察されていることから、汚染度が高い要因は、摩耗と外部混入異物の影響と思われます。粘度、水分、酸価、IRの各データは良好です。
報告№109-09136 報告№113-00216 | 分析№109-001160 分析№113-000838 | 113-000838 | グリースグリースのちょう度は上昇が確認されました。ギヤギヤは継続使用可能な状態にあると判断します。但し、将来的な摩耗進行の有無を確認するためにも傾向監視を継続することが有効です。新グリース入替または適時給脂ちょう度の上昇が確認されたことから、グリースが軟化しており、今後、グリースの漏洩や油膜切れの発生が懸念されるため、新グリース入替または適時給脂を推奨します。詳細は、を参照下さい。定期的な分析今後の摩耗進行を監視するため、定期的に分析を実施することを推奨します。はフェログラフィーおよびSOAP／D-SOAPの結果から総合的に判断した結果、継続使用は可能ですが、今後の機器の機能を確認するためにも傾向管理が有用と考えます。フェログラフィー【定性分析：摩耗粒子および摩耗形態観察】分析結果から観察された代表的な粒子は、以下の通りでした。疲労摩耗粒子・繰返し応力を受けて発生。鉄錆、砂等・外部から混入したと考えられます。Iカップリング発光分光分析【SOAP／D-SOAP】検出された金属元素から発生箇所を推定すると、以下の通りでした。鉄、銅、錫・ギヤ歯面リン、亜鉛、カルシウム、バリウム、アルミニウム、ナトリウム・添加剤、増ちょう剤、外部混入異物グリースの物理的性状滴点、全酸価、IRの各データは、良好でした。ちょう度ちょう度は、と当社推奨の管理上限値を超えており、グリースの軟化が確認されました。
報告№104-4537 | 分析№104-01211 | 104-01211 | 分析の結果、前回と同じく油の劣化が確認されたため、至急更油が必要と判断します。又、ヶ月以内に更油ができない場合は、再度分析を実施し、油の劣化状況及び腐食摩耗の有無を確認されることを推奨します。これらのことは、前回に比較して、全酸価が.mgKOH/gから.mgKOH/gに上昇し、当社推奨の管理限界値を大きく超えていたことIRの結果、油劣化の兆候を示すカルボン酸の吸収が見られましたこと以上のことから判断しました。尚、劣化した油を継続使用した場合、酸成分により軸受表面が腐食摩耗の影響を受け、軸受機能に影響が出る場合があります。本軸受では、この腐食摩耗は確認されていませんが、他電力会社では、.mgKOH/gを超えて使用したため、軸受を全て取り替えた例もありますので、至急更油をご検討ください。
報告№108-0387 報告№108-0457 | 分析№108-02609 分析№108-03107 | 108-03107 | 、軸受の潤滑状態を確認する。を示す粘度、水分、全酸価、RBOTの各データは良好であることから、この油は継続使用可能と判断します。軸受の潤滑状態潤滑油中の摩耗粒子を観察した結果、試料油には異物の噛み込みなどで発生するμm程度の切削粒子が多数確認されたことから、本試料には切削摩耗が発生していたことが分かりました。切削摩耗は、異物が混入していない状態に比較して摩耗進行速度が速いため、濾過を実施するなどの対策が必要ですが、今回は、採油により全量更油されるため、濾過などの対応は不要です。摩耗形態で切削摩耗が観察された場合、常用設備、非常用設備に関わらず潤滑油の汚染度に関しては以下の点に注意が必要です。コンタミネーションコントロールの実施更油直後と管理運転後に必ず汚染度を測定し、最適な汚染度範囲にあることを確認する補給油の汚染度管理以上の実施により、今回のような摩耗進展速度の速い切削摩耗の発生を予防できると思われます。
報告№103-0207 | 分析№103-02075 | 103-02075 | 本試験は、油中の摩耗粒子から得られる情報からベアリング軌道面の状態を推定することを目的としました。分析の結果、ベアリングの使用時間と本試料油の使用時間とが同じであると仮定した場合、ベアリング軌道面の％程度にフレーキングが発生していると推定できます。この前提条件に間違いがなければ、ベアリングは使用可能な状態にあると思われます。これらのことは、鉄濃度から計算したフレーキングの発生面積が内輪軌道面の面積の凡そ％であること。確認された摩耗粒子がμm以下の小さな粒子が支配的であること。以上のことから判断しました。但し、今後も摩耗が進行することが予想されますのでCBMによる摩耗状態の把握が必要です。計算の結果、時間以上経過すれば、いつでも採油できる状態になりますので、この時間を目安に計画を立てて管理されることを推奨します。
報告№106-0227 報告№106-0355 | 分析№106-01279 分析№106-01889 | 106-01889 | 濾過前の試料油を分析した結果、粘度がmm/sと新油のmm/sに比較して、粘度変化率は+％で、やや不良領域にありました。現在、ISOVGからISOVGに移行しているため異常ではなく、本試料油は継続使用可能と判断します。尚、RBOTが前回に比較し、min上昇したのは、新油の補充等の影響が考えられます。今後は、今回のRBOT値によりデータ管理を行います。
報告№107-6588 報告№107-6036 | 分析№107-02904 分析№107-03040 | 107-03040 | 油交換前の潤滑状態を確認する。精点Bを実施した結果、摩耗粒子の形態観察で電動サーボ内の減速機構に使用されているギヤ歯面、ボールネジ、ベアリング等で発生する疲労摩耗粒子、局部的に高圧・高温となる場合に発生するフリクションポリマが多く観察されました。観察された摩耗粒子の材質を調べた結果、高炭素クロム軸受鋼などのクロムを％程度含むμm以下の微小な摩耗粒子が多く観察されたことから、観察された摩耗粒子の発生箇所は、ボールネジやベアリングで発生したと判断されます。フリクションポリマの発生は、電動サーボのギヤ歯面やベアリング軌道面、或いはボールネジ軌道面等で面圧が局部的に高くなる箇所で発生していると思われます。観察された摩耗粒子は、サイズが非常に小さく、微少剥離している軌道面は継続使用に問題はないと思われますが、今後、この微少剥離面が起点となり大きな摩耗に進展する可能性があります。そのため、分析周期をこれまでの二分の一にして摩耗の進行と油の劣化の進行状況を監視するよう推奨します。これらのことは、ギヤ歯面、ボールネジ軌道面、ベアリング軌道面の疲労摩耗により発生する疲労摩耗粒子、局部的に高圧・高温となる場合に発生するフリクションポリマが観察されたことSOAP／D－SOAPの結果、鉄が検出されたこと以上のことから判断しました。尚、摩耗の発生箇所を特性するためには、電動サーボ内部で使用している各部品の材質に関する情報が必要ですので、是非お知らせ下さい。
報告№108-0131 報告№108-0131 |  | 108-00763_764 | を示す粘度、水分、全酸価、IRの各データは当社推奨の管理限界値内にあることから、継続使用可能と判断します。濾過効率は～％と比較的高く、かつ、清浄機出口サンプリング弁から採取した試料油の汚染度がNAS級と清浄な状態を保持できていることから、濾過精度は確保できていると判断します。を示す水分が油清浄機入口、出口共に良好でした。油清浄機の濾過効率による油汚染度管理に関する考察油清浄機の濾過効率の指標であるβ値を確認するため、油清浄機の入口側と出口側の配管より採油を実施し、計数汚染度を実施しました。その結果を下表に示します。 ・ここで、 EMBEDExcel.Sheet.式および表に示す通り、その結果、～μmレンジが%～μmレンジが%～μmレンジが%～μmレンジが%であり、汚染度もNAS級と清浄な状態を保持できていることから、濾過精度は確保できていると判断できました。機器の摩耗油清浄機が設置されていることでNAS級と清浄になっていますが、油濾過機がないと仮定した場合、計算により求めた～μmレンジの汚染度はNAS級以上の汚染状態になる可能性を示唆するものととらえる事が出来ます。他のレンジを同様に計算すると以下のようになり、NAS級以上となりました。～～～～以上等級級以上油清浄機がなかったとした場合、以上のとおりNAS級以上の汚染された状態になることが推定されます。
報告№109-09136 報告№110-00554 | 分析№109-001160 分析№110-002480 | 110-002480 | Iカップリング発光分光分析供試のタービン油を油中金属濃度で分析した結果、銅、リン、カルシウム、バリウム、ナトリウムが検出されました。これら検出された金属元素から発生箇所を推定すると、銅・シリンダ・ポンプ等バリウム・オイル添加剤リン、カルシウム、ナトリウム・外部混入異物であると思われます。このうち、機械部品が摩耗したと思われる元素はのグループです。フェログラフィー異常摩耗の早期発見パラメータであるフェログラフィーのIs値がのマイナス乗と良好の範囲にあり、摩耗粒子の形態観察で潤滑状態が正常な場合に発生する摩耗粒子が比較的多く観察されました。潤滑部では、正常な潤滑状態であるマイルド摩耗が発生していることが分かりました。サーボシリンダ内壁やポンプ内部、ブッシュ等で摩耗が発生していると思われます。計数汚染度、重量汚染度は共に良好でした。但し、ご提供頂いた図面によると圧油集油槽には静電浄油機が設置されていることから、油中の汚染度は常に清浄になっていると思われます。粘度、水分、全酸価、IRの各データは良好でした。分析データから銅系及び鉄系摩耗粒子が確認されたものの、圧油系統に静電浄油機の設置があったため、確認された摩耗粒子の数は少なく、ガイドベーンの制御渋滞を引き起こすレベルであったかを判断することはできませんでした。さらに調査を進めるには、以下の方法を推奨します。静電浄油機で補足されている汚染物の種類を分析により確認する障害が発生していると思われる部位の近傍に設置されているストレーナの付着物の内容を分析により確認する
報告№109-09050 報告№109-09050 | 分析№109-000506 分析№109-000506 | 109-000506 | 分析の結果、摩耗粒子診断で異常摩耗の早期発見パラメータであるIs値がの乗とやや高く、潤滑状態はやや厳しい状態にあることが分かりました。やや厳しい潤滑状態が発生した原因は、油膜切れにより金属同士が接触したことにより凝着摩耗が発生したためと思われます。凝着摩耗は、その発生原因が油膜切れであり、この原因を取り除かなければ摩耗は進行すると思われます。潤滑油は今回の採油で全量入れ替わっていますが、一般に更油は汚染の改善にはなりますが、摩耗の原因除去にはなりません。摩耗の原因を取り除かない限り潤滑状態は改善され難いことから、再分析による摩耗状況の確認を推奨します。特性低下全ての項目が良好の範囲にあったことから、特性低下は認められず良好と判断します。粘度は良好と判断します。粘度はmm/sと新油値mm/sに比較して、粘度変化率は+％で、当社推奨の管理限界値である±％以内にあり、良好と判断します。全酸価は良好と判断します。全酸価は.mgKOH/gと新油値.mgKOH/g以下であることから、良好と判断します。酸化安定度の結果、良好と判断します。酸化安定度はminと当社推奨の管理限界値のmin以上であり、良好と判断します。汚染は良好と判断します。水分は良好と判断します。水分はppmと当社推奨の管理限界値の以下であり、良好と判断します。摩耗発生している摩耗形態は凝着摩耗であることが確認されました。摩耗形態は凝着摩耗が発生していることが分かりました。異常摩耗の早期発見パラメータであるIs値がの乗とやや高く、油中の摩耗粒子は、金属接触が厳しい場合に発生するシビア粒子、外部から混入したと思われる砂がやや多く観察されました。このことから、潤滑部で発生している摩耗形態は凝着摩耗であることが分かりました。
報告№107-4545 報告№109-09404 | 分析№107-02185 分析№109-002640 | 109-002640 | トライボ診断の結果、粘度を除く項目は良好でした。粘度は、新油値のmm/sに比較し変化率が-％のmm/sとなっており、当社推奨の管理限界値である±％を超えていました。粘度低下の要因のひとつとなる異種油の混入や劣化がIRで確認できなかったことから、今回の粘度低下は、潤滑油の製造ロットによる差異、または、潤滑油の分子がせん断作用を受けて低下したことなどが考えられます。粘度低下は、シール部からの漏れ量の増加や、油膜形成に影響し摩耗の促進につながりやすくなることから、定期的な分析により粘度の低下および油の劣化の進行状況を確認することを推奨します。粘度が当社推奨の管理限界値を超えていました。粘度粘度はmm/sと新油値mm/sに比較して、粘度変化率は-％で、当社推奨の管理限界値である±％を超えていました。粘度粘度はmm/sでした。粘度指数粘度指数はでした。水分はppmと当社推奨の管理限界値の以下であり、良好と判断する。全酸価全酸価は.mgKOH/gと新油値.mgKOH/gに比較して高いものの、IRの結果で油劣化の兆候を示すカルボン酸の吸収が確認されていないことから、良好と判断します。
報告№107-4530 報告№107-0263 | 分析№107-01164 分析№107-01422 | 107-01422 | 濾過後の試料油を分析した結果、濾過前に比較して重量汚染度が.mg/mlからmg/mlに増加していました。重量汚染度が高いのは、濾過前に比較してD－SOAPで油の添加剤成分であるバリウムが.からに増加し、フィルタ写真で茶褐色状の粘ちょう物が見られたことから、このバリウムがスラッジ化したためと考えられます。今後、このスラッジの影響で軸受表面の静摩擦係数が上昇し、起動時のトルク上昇につながり、起動開度が増加することが懸念されます。障害発生に対する弊害を勘案の上、ヶ月後に再度分析を実施し、汚染度を確認することを推奨します。尚、濾過前の試料からスラッジが確認されていないにもかかわらず、濾過後の試料で確認されたことから、仮設タンクなどに堆積していたスラッジが混入した可能性がありますので、仮設タンク内をご確認下さい。
報告№103-0213 | 分析№103-02114 | 103-02114 | トライボ診断により、機器軸受の潤滑状態、潤滑油の劣化状態を診断することを目的としました。分析の結果、フェログラフィーを除く項目は良好でした。SOAPの結果で、軸受メタルの主成分である錫が微量検出されていますが、この錫濃度と油量、軸受サイズから、軸受メタルの平均的な摩耗深さを計算すると.μmとなります。表面粗さがsと仮定すると、摩耗深さは粗さの分のと非常に小さく、このことから現在のところ軸受は使用可能と判断しました。フェログラフィーの結果、異物の噛み込みにより発生した切削粒子が比較的多く観察されました。この摩耗粒子が発生している場合の摩耗速度は比較的早い事が知られています。現状では軸受に異常がない状態であっても、今後の摩耗進行を把握するためヶ月以内の再分析により摩耗の増加傾向を知る必要があると判断します。
報告№109-09136 報告№112-00409 | 分析№109-001160 分析№112-001696 | 112-001696 | 潤滑油は継続使用可能な状態にあると判断します。分析結果は良好と判断します。粘度粘度はmm/sと新油値mm/sに比較して、粘度変化率は-.％で、当社推奨の管理限界値である±％以内にあり、良好と判断します。泡立ち試験泡立ち試験は-と新油値に比較して低い値でした。水分はppmと当社推奨の管理限界値の以下にあり、良好と判断します。酸価は.mgKOH/gと新油値.mgKOH/gに比較して高いものの、IRの結果で油劣化の兆候を示すカルボン酸の吸収が確認されていないことから、良好と判断します。
報告№109-09094 報告№112-00124 | 分析№109-000872 分析№112-000436 | 112-000436_date121122 | 潤滑油は継続使用可能な状態にあると判断します。は良好でした。尚、RBOTがminと管理基本値の.minに比較してmin減少していました。このまま継続使用した場合、この減少傾向から限界値に到達するのは、別紙図RBOTの減少傾向に示すように年月と推定されました。残りの継続使用期間は、約年ヶ月であると予測されます。≪状態監視とパラメータ≫分析の目的および各分析のパラメータは以下の通りです。特性低下目的：油の分析結果から、や劣化傾向ならびに添加剤の消耗程度、残存寿命などを確認する。粘度JISK酸価JISK赤外線吸収スペクトルJISK酸化安定度試験JISK汚染目的：油の分析結果から、砂塵あるいは水・異種油などによるや、異物混入の有無を確認する。水分JISK計数汚染度JISB重量汚染度JISB光学顕微鏡観察摩耗目的：油中の摩耗粒子を分析する事により、回転・摺動部の潤滑状態、摩耗劣化の程度、余寿命などを解析する。摩耗診断電子顕微鏡観察JISKX線マイクロアナリシス油中金属濃度JISK≪分析結果≫特性低下粘度：良好粘度値.mm/sの管理基本値.mm/sに対する変化率は-％であり、○○管理限界値±％以内に留まっています。酸価：良好酸価.mgKOH/gは管理基本値の.mgKOH/g以内にあることから、問題は無いと判断します。赤外線吸収スペクトル：良好酸化安定度試験：良好酸化安定度試験の結果、数値minは○○管理限界値min以上に留まっており、現時点での使用は可能と判断します。汚染水分：良好水分値は○○管理限界値以内に留まっています。計数汚染度：今回は実施していません。重量汚染度：今回は実施していません。光学顕微鏡観察：今回は実施していません。摩耗摩耗診断電子顕微鏡観察・X線マイクロアナリシス：今回は実施していません。油中金属濃度：今回は実施していません。
報告№109-09505 報告№110-00458 | 分析№109-003141 分析№110-002067 | 110-002067 | 前回に比較してSOAPの銅濃度がppmからppmに増加しました。提供して頂いた情報によれば、ボイラ給水ポンプのラビリンスリングに銅が使用されていると思われますので、この部位の銅が検出されているか、或いは、潤滑油中の亜鉛系添加剤が銅と反応して溶出させていると推定されました。銅濃度は、別紙鉱油の酸化に対する金属触媒の影響に示すように濃度が増加すると酸化速度が速まりますので、注意が必要です。汚染度前回に比較して計数汚染度はNAS級からNAS級にランク減少し、良好でした。前回に比較して全酸価はmgKOH/gからmgKOH/gに上昇していましたが、新油値のmgKOH/g以内にあり、良好でした。対象設備は継続使用可能な状態にあると判断します。そして、今後も傾向監視を推奨します。再分析の時期を理論的に求めたところ、最短で約時間となります。この時間は、油中汚染物が均一になるために必要とする時間であり、この時間を経過すれば、再分析の結果から状態の傾向を確認することが可能となります。全酸価は良好と判断します。全酸価全酸価はmgKOH/gと新油値mgKOH/g以内にあり、良好と判断します。は良好と判断します。計数汚染度計数汚染度はNAS級と当社推奨の管理限界値のNAS級以内にあり、良好と判断します。重量汚染度は.mg/mlと当社推奨の管理限界値のmg/ml以内にあり、良好と判断します。機器の潤滑状態SOAPの結果、銅が検出されました。SOAPSOAPの結果、油の添加剤成分であるリン、亜鉛が検出されました。一方、銅が検出されており、銅を使用した部分の溶出が発生していると考えられます。この溶出は亜鉛系添加剤成分の亜鉛と銅が反応し、溶出することが知られています。銅濃度は別紙鉱油の酸化に対する金属触媒の影響に示すように銅濃度が増加すると酸化速度が速まります。酸化劣化の進行状況をを酸価の変化で監視されることを推奨します。D－SOAPD－SOAPの結果、摩耗により発生する鉄、錫、銅が検出されていないことから、良好と判断します。フェログラフィーフェログラフィーの結果、異常摩耗の早期発見パラメータであるIs値がのマイナス乗と良好の範囲にあり、潤滑状態は正常と判断します。
報告№109-09447 報告№109-09447 | 分析№109-002790 分析№109-002790 | 109-002790 | ・計数汚染度がNAS級とやや高い値でした。・異常摩耗の早期発見パラメータであるフェログラフィーのIs値が高いの乗でした。観察された摩耗粒子は、異物の噛み込みなどで発生する切削粒子、局部的に高圧・高温となる場合に発生するフリクションポリマが比較的多く観察されました。・特性低下を示す粘度、全酸価の各データは良好でした。・フレーキングの発生の有無転がり軸受寿命の指標としている摩耗粒子が観察されなかったことから、フレーキングは発生していないことが確認されています。・摩耗形態機器内部で発生している摩耗形態は、切削摩耗です。切削摩耗は異物が混入していない状態に比較して、摩耗進行速度が速く注意が必要です。転がり軸受で切削摩耗が発生している場合、分の程度に寿命が低下することが知られています。切削摩耗発生の原因となる混入異物が残留している場合、この異物により切削摩耗が継続して発生する可能性があります。・フリクションポリマフリクションポリマは、潤滑油が軸受軌道面で高圧下に押し込められ高圧状態になると同時に、圧縮熱も発生して高温状態になります。その結果、潤滑油が重合して発生することが知られています。そのため、高圧高温状態の解消がなされなければ、潤滑油は劣化する場合があります。結論現在のところ、潤滑油、軸受は継続使用可能な状態にあると判断できますが、異物の噛み込みにより発生している切削摩耗が進行する可能性があります。運転再開後、今回の分析項目に油中金属濃度を追加して、再度分析を実施し、摩耗の進行状況および油の劣化状況を確認されることを推奨します。次回分析の時期を理論的に求めたところ、最短で約時間となります。この時間は、油中汚染物が均一になるために必要とする時間であり、この時間を経過すれば、再分析の結果から状態の傾向を確認することが可能となりますので、これを参考に次回分析時期を検討されることを提案します。特性低下特性低下に係るパラメータの分析結果は良好と判断します。粘度粘度はmm/sと新油値mm/sに対する粘度変化率は+％で、当社推奨の管理限界値である±％以内にあり、良好と判断します。全酸価添加タービン油については、当社では管理限界値を設定しておらず、新油分析値との比較及び他の分析項目の結果より全酸価の状態判断を行います。その結果、全酸価は.mgKOH/gと新油値.mgKOH/g以内にあり、良好と判断します。汚染に係るパラメータの分析結果は良好と判断します。水分はppmであり、当社推奨の管理限界値の以下であることから、良好と判断します。汚染粒子数はNAS級であり、当社推奨の管理限界値のNAS級以内であることから、良好と判断します。摩耗フェログラフィーによる摩耗粒子の観察の結果、異物の噛み込みなどで発生する切削粒子、局部的に高圧・高温となる場合に発生するフリクションポリマが比較的多く観察されました。異常摩耗の早期発見パラメータであるフェログラフィーのIs値がの乗と高く、摩耗粒子の形態観察の結果、異物の噛み込みなどで発生する切削粒子、局部的に高圧・高温となる場合に発生するフリクションポリマが比較的多く観察されました。
報告№109-09129 報告№109-09129 | 分析№109-001100 分析№109-001100 | 109-001100 | 分析の結果、全てのデータが良好であることから、この油は継続使用可能であり、潤滑状態は正常と判断します。は良好と判断します。計数汚染度は良好と判断します。計数汚染度はNAS級と当社推奨の管理限界値のNAS級以内にあり、良好と判断します。重量汚染度は良好と判断します。重量汚染度は.mg/mlと当社推奨の管理限界値のmg/ml以内にあり、良好と判断します。機器の潤滑状態機器の潤滑状態は正常と判断します。SOAPの結果は良好です。SOAPの結果、摩耗により発生する鉄が検出されていないことから、良好と判断します。D－SOAPの結果は良好です。D－SOAPの結果、摩耗により発生する鉄が検出されていないことから、良好と判断します。フェログラフィーの結果は良好です。異常摩耗の早期発見パラメータであるフェログラフィーのIs値がのマイナス乗と良好の範囲にあることから、潤滑状態は正常と判断します。
報告№109-09136 報告№113-00180 | 分析№109-001160 分析№113-000661 | 113-000661 | 分析の結果、計数汚染度がNAS級とやや高く、フィルタ表面の異物観察で鉄錆、砂等が観察されました。この汚染状態で継続使用した場合、再びバルブ類の動作障害等により起動渋滞が発生することが懸念されるため、以下の対策を推奨します。継続濾過および濾過後に再分析を実施この汚染状態で継続使用した場合、再びバルブ類の動作障害等により起動渋滞が発生することが懸念されるため、計数汚染度がNAS級程度になるまで引き続き濾過を推奨します。また、濾過終了後には汚染度を確認するために、分析を実施することを併せて推奨します。分析結果計数汚染度は、NAS級と当社推奨の管理限界値以下であるものの、やや高い値でした。フィルタ表面の異物観察で鉄錆、砂等が観察されたことから、汚染度が高い要因は、外部混入異物の影響と思われます。粘度、水分、酸価、IRの各データは良好でした。
報告№108-5071 報告№111-00598 | 分析№108-02721 分析№111-002790 | 111-002790 | 潤滑油は継続使用可能な状態にあると判断します。但し、消泡性能が低下していることから、以下の対策を推奨します。追加分析消泡性能が低下した場合、ギヤ歯面での油膜形成に影響が出て摩耗が進展することがありますので、フェログラフィーおよびSOAP-Tを追加して摩耗により発生する油中金属濃度や潤滑状態を確認することを推奨します。泡立ち試験泡立ち試験の結果は、一般的には消泡性能が低下していると判断できる値の-でしたが、前回同様に新油値の-であるのに比較して高い値であったことから、消泡性能が低下していることが分かりました。今後の使用状況によっては油の酸化劣化が進行したり、ギヤ歯面およびベアリング軌道面で油膜切れが発生したりする場合があるため、消泡剤の添加による消泡性能の改善など何らかの対応が必要になると思われます。分析結果泡立ち試験の結果、消泡性能が低下していました。粘度粘度はmm/sと新油値mm/sに比較して、粘度変化率は-％で、当社推奨の管理限界値である±％以内にあり、良好と判断します。泡立ち試験泡立ち試験は-と新油値に比較して高い値でした。水分はppmと当社推奨の管理限界値の以下であり、良好と判断します。全酸価全酸価は.mgKOH/gと新油値.mgKOH/gに比較して高いものの、IRの結果で油劣化の兆候を示すカルボン酸の吸収が確認されていないことから、良好と判断します。
報告№109-09094 報告№112-00124 | 分析№109-000872 分析№112-000444 | 112-000444_date121122 | 潤滑油は継続使用可能な状態にあると判断します。は良好でした。尚、RBOTがminと管理基本値の.minに比較して.min減少していました。このまま継続使用した場合、この減少傾向から限界値に到達するのは、別紙図RBOTの減少傾向に示すように年月と推定されました。残りの継続使用期間は、約年ヶ月であると予測されます。≪状態監視とパラメータ≫分析の目的および各分析のパラメータは以下の通りです。特性低下目的：油の分析結果から、や劣化傾向ならびに添加剤の消耗程度、残存寿命などを確認する。粘度JISK酸価JISK赤外線吸収スペクトルJISK酸化安定度試験JISK汚染目的：油の分析結果から、砂塵あるいは水・異種油などによるや、異物混入の有無を確認する。水分JISK計数汚染度JISB重量汚染度JISB光学顕微鏡観察摩耗目的：油中の摩耗粒子を分析する事により、回転・摺動部の潤滑状態、摩耗劣化の程度、余寿命などを解析する。摩耗診断電子顕微鏡観察JISKX線マイクロアナリシス油中金属濃度JISK≪分析結果≫特性低下粘度：良好粘度値mm/sの管理基本値mm/sに対する変化率は+.％であり、○○管理限界値±％以内に留まっています。酸価：良好酸価.mgKOH/gは管理基本値の.mgKOH/g以内にあることから、問題は無いと判断します。赤外線吸収スペクトル：良好酸化安定度試験：良好酸化安定度試験の結果、数値minは○○管理限界値min以上に留まっており、現時点での使用は可能と判断します。汚染水分：良好水分値ppmは○○管理限界値以内に留まっています。計数汚染度：今回は実施していません。重量汚染度：今回は実施していません。光学顕微鏡観察：今回は実施していません。摩耗摩耗診断電子顕微鏡観察・X線マイクロアナリシス：今回は実施していません。油中金属濃度：今回は実施していません。
報告№109-09136 報告№110-00171 | 分析№109-001160 分析№110-000681 | 110-000681 | ・摩耗状態潤滑油中からはSOAPで鉄、錫、D－SOAPで鉄、鉛、クロムが検出されました。検出された金属は、粒子観察の結果からフレッティングにより発生する赤錆でした。これらのことから、潤滑部ではフレッティング摩耗が発生していることが分かりました。本軸受は、異常摩耗の早期発見パラメータであるフェログラフィーのIs値がの乗とやや高い範囲にあるものの、転がり軸受寿命の指標としている摩耗粒子が観察されなかったことから、フレーキングは発生しておらず、継続使用可能な状態にあると思われます。・フレッティングフレッティングは、軸と内輪内面軸受箱と外輪外面軌道輪と転動体の箇所で発生する可能性があります。フレッティング粒子は、酸化して硬化しているため、軸受軌道面に噛み込んだ場合は表面に圧痕が発生しやすく、その圧痕が疲労剥離の起点となり、フレーキングへと進展することが想定されます。結論軸受は継続使用可能な状態にあるものの、以下の対策が必要です。今後、摩耗の進行を監視するため、定期的に分析を実施することを推奨します。
報告№109-09250 報告№109-09250 | 分析№109-001774 分析№109-001774 | 109-001774 | 潤滑油および本軸受は継続使用可能な状態にあると判断できますが、軸受摺動面では切削摩耗の発生が確認されており、今後継続して発生することが懸念されるため、再度分析を実施し、摩耗の進行状況を傾向監視することを推奨します。特性低下特性低下に係るパラメータの分析結果は良好と判断します。粘度粘度はmm/sと新油値.mm/sに対する粘度変化率は-％で、当社推奨の管理限界値である±％以内にあり、良好と判断します。全酸価添加タービン油については、当社では管理限界値を設定しておらず、新油分析値との比較及び他の分析項目の結果より全酸価の状態判断を行います。その結果、全酸価は.mgKOH/gと新油値.mgKOH/gに比較して変化はなく、良好と判断します。酸化安定度酸化安定度はminであり、当社推奨の管理限界値のmin以上であることから、良好と判断します。有機物・有機化合物有機物・有機化合物は、IRチャートによる新油分析値との比較の結果、cm-付近に劣化の兆候を示すカルボン酸の吸収が確認されていないことから、良好と判断します。色相はLであり、新油値のLに比較して変化がないことから、良好と判断します。汚染に係るパラメータの分析結果は、汚染粒子数が当社推奨の管理限界値を超えていました。水分はppmであり、当社推奨の管理限界値の以下であることから、良好と判断します。汚染粒子数はNAS級以上であり、当社推奨の管理限界値のNAS級を超えていました。汚染度物重量はmg/mlでした。摩耗フェログラフィーによる摩耗粒子の観察の結果、異物の噛み込みなどで発生する切削粒子、局部的に高圧・高温となる場合に発生するフリクションポリマ、外部から混入したと思われる樹脂等が観察されました。異常摩耗の早期発見パラメータであるフェログラフィーのIs値がの乗とやや高く、摩耗粒子の形態観察の結果、異物の噛み込みなどで発生する切削粒子、局部的に高圧・高温となる場合に発生するフリクションポリマ、外部から混入したと思われる樹脂等が観察されました。金属濃度SOAP法により金属濃度を測定した結果、錫がppm、油の添加剤成分であるリンがppm、外部から混入したと思われる亜鉛がppm、アルミニウムがppm、ケイ素、ホウ素が共にppm検出されましたが、良好と判断します。金属濃度酸溶解法により金属濃度を測定した結果、潤滑箇所で発生する金属接触によって検出される鉄が.pm、油の添加剤成分であるリンが、外部から混入したと思われるカルシウムがppm、ナトリウムが、アルミニウムが、亜鉛、マグネシウムが共に検出されました。
報告№109-09136 報告№112-00597 | 分析№109-001160 分析№112-002546 | 112-002546 | 分析の結果、本試料グリースの物理的性状は全て良好な範囲にあり、継続使用可能な状態にあると判断します。グリースのちょう度、滴点、酸価、有機物・有機化合物の各データは全て継続使用可能な範囲にあり良好と判断出来ました。
報告№109-09261 報告№109-09261 | 分析№109-001959 分析№109-001959 | 109-001959 | 結論現在のところ、シリンダおよびピストンリング、クランクメタル等は継続使用は可能な状態にあると判断できますが、今後は切削摩耗や凝着摩耗の発生により摩耗が進行する場合が懸念されため、部分更油による水分の低濃度化など計画的に水分管理されるとともに、運転時間が分程度になるヶ月後に再度分析を実施し、酸化劣化および摩耗の進行状況を確認することを推奨します。を示す全塩基価、IRの各データは新油データを基準として評価しています。今回は、新油データがなく評価できなかったため、現在充填用に使用している新油を分析し、そのデータを基準に管理されることを併せて推奨します。
報告№109-09136 報告№113-00134 | 分析№109-001160 分析№113-000499 | 113-000499 | 潤滑油は汚染度がやや高いものの、油劣化が確認されていないことから、継続使用可能と判断します。また、RBOTの減少傾向から、潤滑油は年月まで使用可能と推定されました。軸受は継続使用可能な状態にあると判断します。定期的な分析今後懸念される汚染度の増加、摩耗の進行を監視するため、定期的に分析を実施することを推奨します。異種油の混入および油名の確認分析データから新油と一致しないデータが確認されたことから、異種油の混入または油名が違っている可能性があります。油は設備の条件にあった適正な性能のものを使用することが重要であるため、異種油の混入の有無、油名を再確認することを推奨します。は、フェログラフィーおよびSOAP/D-SOAPのデータから総合的に解析した結果、正常な状態にあると考えられます。フェログラフィー【定量分析：Is値】Is値は異常摩耗の早期発見パラメータのつで、摩耗程度を定量化するために用います。今回のIs値はのマイナス乗と、低い値でした。フェログラフィー【定性分析：摩耗粒子および摩耗形態観察】分析結果から観察された代表的な粒子は、以下の通りでした。正常な摩耗粒子・潤滑状態が正常なマイルド摩耗により発生。樹脂・外部から混入したと考えられます。Iカップリング発光分光分析【SOAP/D-SOAP】検出された金属元素から発生箇所を推定すると、以下の通りでした。鉄、鉛、ニッケル、錫・シリンダ内壁、ポンプ内部等リン、亜鉛、カルシウム・添加剤ナトリウム・外部混入異物計数汚染度はNAS級と当社推奨の管理限界値以下にあるものの、やや高い値でした。フィルタ表面の異物観察で金属片、鉄錆、砂、樹脂等が観察されたことから、汚染度が高い要因は、摩耗と外部混入異物の影響と思われます。粘度、水分、酸価、RBOTの各データは良好でした。尚、別紙RBOTの減少傾向から油の余寿命を求めた結果、本試料は直近の更油から起算して稼働日数が年月まで使用可能であることが分かりました。IRIRの結果、新油のIRスペクトルと一致しない箇所が確認されました。添加剤の投与、異種油の混入、または油名の誤りなどが考えられます。
報告№109-09501 報告№109-09501 | 分析№109-003117 分析№109-003117 | 109-003117 | ・グリースの物理的性状有機物・有機化合物を分析する赤外線吸収スペクトル分析の結果、検出されたピークには新グリースと異なるピークが検出されました。・摩耗状態粒子の観察結果から、μm以下の鉄系摩耗粒子が比較的多く観察され、転がり軸受寿命の指標としている摩耗粒子が観察されなかったことから、フレーキングは発生していないと判断できます。結論軸受は継続使用可能な状態にあるものの、グリースは以下の対策が必要です。グリース名が違うか、或いは、異種グリースが混入した可能性が考えられますので、グリース名、異種グリース混入の可能性を確認する必要があります。≪状態監視とパラメータ≫分析の目的および各分析のパラメータは以下の通りです。特性低下目的：グリースの分析結果から、グリースの物理的性状や劣化傾向などを確認する。全酸価JISK赤外線吸収スペクトルJISKちょう度JISK滴点JISK摩耗目的：グリース中の摩耗粒子を分析する事により、回転・摺動部の潤滑状態、摩耗劣化の程度、余寿命などを解析する。摩耗診断電子顕微鏡観察JISKX線マイクロアナリシス油中金属濃度）JISK≪分析結果≫特性低下全酸価：良好全酸価.mgKOH/gは新油値の.mgKOH/g以内にあることから問題は無いと判断します。赤外線吸収スペクトル：良好ちょう度：良好ちょう度値と当社推奨の管理限界値であるから以内に留まっています。滴点：良好滴点はと新油値のに比較し高いものの問題は無いと判断します。摩耗摩耗診断：良好摩耗診断の結果、μm以下の鉄系摩耗粒子が比較的多く観察されました。電子顕微鏡観察・X線マイクロアナリシス：今回は実施していません。油中金属濃度：良好油中金属濃度の結果、鉄が検出されました。油中金属濃度：良好油中金属濃度の結果、鉄が比較的多く検出されました。
報告№102-4041 | 分析№102-01991 | 102-01991 | 分析の結果、すべり軸受は継続使用可能な状態にあると判断します。但し、ラビリンスとシャフトカラ部の接触による凝着摩耗粒子が観察されており、この部分で摩耗が発生していると思われます。それは、軸受の主成分である錫がSOAP／D－SOAPで検出されず異常摩耗の早期発見パラメタであるフェログラフィのIs値が良好の範囲にあるものの、摩耗粒子の形態観察の結果、金属接触が厳しい場合に発生する～μmサイズのシビア粒子が観察され、シビア粒子は、鉄、クロム、ニッケルを含んでいることから判断しました。一般に、ラビリンスシルとシャフトとの間隙は、～μm程度あるとされており、通常運転では接触することはありませんが、凝着摩耗粒子が観察されているのは、シャフトとラビリンスシルが接触している可能性を示すもので、ラビリンスギャップを超えるような振幅が発生していると推定されます。ラビリンスの摩耗により電動機ロタ側に潤滑油が飛散する場合もあり得ますので今後の摩耗増加に注意が必要です。点検時にご確認ください。尚、を示す粘度、水分、全酸価、IRの各デタが良好であることから、この油は継続使用可能と判断します。
報告№109-09136 報告№113-00091 | 分析№109-001160 分析№113-000367 | 113-000367 | 分析の結果、全ての分析データは継続使用可能な範囲にあったことから、潤滑油は継続使用可能な状態にあると判断します。粘度、全酸価、IR、RBOTの各データは良好でした。尚、RBOTは、新油値に比較して大きな値であり減少傾向は確認されませんでした。このことから、酸化防止剤の消耗は確認されず、この油は継続使用可能な状態にあると判断できました。水分は良好でした。
報告№108-0227 報告№112-00669 | 分析№108-01664 分析№112-003118 | 112-003118 | 潤滑油は継続使用可能な状態にあると判断します。分析の結果、今回の分析データは、年前の前回データに比較し、～μmの粒子サイズが約倍増加していたことがわかりました。潤滑油をフィルタで濾過し表面を観察したところ、鉄錆、砂等が観察されたことから、汚染度が高い要因は、採油時に混入したものか、或いは、ドレンプラグに沈殿していた外部混入異物を採取した影響と思われました。汚染度の上昇により、場合によっては異常振動に進展することもあることから、今後、再分析により状態監視を継続することを推奨します。軸受は継続使用可能な状態にあると判断します。但し、切削摩耗や凝着摩耗が発生していることから、以下の対策を推奨します。定期的な分析今後懸念される切削摩耗や凝着摩耗の進行を監視するため、定期的に分析を実施することを推奨します。最適な採油方法本試料油は、機器停止中にドレンプラグから採油されているため、分析データが高濃度に出ていると推定されます。正確なデータによる診断を行うためにも、今後の採油は、極力運転中もしくは停止直後の油槽中層部から実施されることを推奨します。軸受の摩耗状態はフェログラフィーおよびSOAP／D-SOAPの結果から総合的に判断した結果、継続使用は可能ですが、機器の機能を保持するためにも傾向管理が有用と考えます。フェログラフィー【定量分析：Is値】Is値は異常摩耗の早期発見パラメータのつで、摩耗粒子を定量化するために用います。今回のIs値はの乗とやや高い値でした。フェログラフィー【定性分析：摩耗粒子および摩耗形態観察】分析結果から比較的多く観察された摩耗粒子は、以下の通りでした。切削粒子・異物や金属表面の微小突起による切削摩耗により発生。シビア粒子・潤滑状態がやや厳しい凝着摩耗により発生。金属潤滑部が局部的に油膜切れを起していると考えられます。観察された摩耗粒子の中でも切削粒子、シビア粒子は、注意が必要です。切削摩耗は、他の摩耗形態に比較して摩耗進行速度が速く注意が必要で、定期的なトライボ診断による状態監視が必要と考えます。切削摩耗の原因となる混入異物が残留している場合、この異物により切削摩耗が継続して発生する可能性があります。シビア粒子は、凝着摩耗に分類されます。この摩耗粒子は、摺動面で凝着、破断を繰り返し、この過程で生じる移着粒子が成長して摩耗粒子となります。そのため、摺動面では局部的に油膜切れが発生していることを示しています。この状態が継続した場合、摩耗粒子のサイズは徐々に大型化していき、軸受の損傷に至る場合がありますので、傾向監視が必要です。Iカップリング発光分光分析【SOAP／D-SOAP】検出された金属元素から発生箇所を推定すると、以下の通りでした。鉄、鉛、銅、ニッケル、錫・軸受等リン、亜鉛・添加剤ナトリウム・外部混入異物軸受の摩耗深さ分析結果から軸受メタルの摩耗深さを求めました。更油およびメタルの交換時期などの情報が不明であるため、過去の分析データの中で、SOAPの結果で得られている最も高い錫濃度ppmと油量Lから計算しました。その結果、メタル表面の平均的な摩耗深さは.μmとなり、メタルの表面粗さを軸受表面の一般的な粗さであるμmと仮定すると、摩耗は軽微であると推定されます。銅を使用した箇所の溶出・摩耗SOAPの結果、銅がppm検出されました。銅を使用した箇所が亜鉛系添加剤の影響により溶出・摩耗しているか、或いは、オイルリングと主軸間、またはオイルリングと軸受台金側面との間で摩耗が発生していると考えられます。亜鉛系添加剤を使用している潤滑油で銅が検出される場合、潤滑系統内で銅が亜鉛系添加剤の影響により溶出することが知られています。今回の検出は、この溶出と摩耗との双方によるものと考えられます。今後、別紙鉱油の酸化に対する金属触媒の影響に示すように濃度の増加に伴い酸化速度が速まる可能性があります。一方、オイルリングで摩耗している場合、オイルリングと主軸の間で摩擦が低下したり、台金との摩擦が増大するなどの影響でオイルリングが円滑に回転し難い状況が発生します。その結果、潤滑油のかき揚げ量が減少し、軸受摺動面で油膜切れを引き起こす可能性があります。計数汚染度、重量汚染度は共に良好でした。粘度、水分、酸価、IRの各データは良好でした。
報告№109-09501 報告№109-09501 | 分析№109-003051 分析№109-003051 | 109-003051 | 、汚染、潤滑状態は良好と判断します。潤滑油および対象設備は継続使用可能な状態にあると判断します。≪状態監視とパラメータ≫分析の目的および各分析のパラメータは以下の通りです。特性低下目的：油の分析結果から、や劣化傾向ならびに添加剤の消耗程度、残存寿命などを確認する。粘度JISK全酸価JISK赤外線吸収スペクトルJISK酸化安定度試験JISK汚染目的：油の分析結果から、砂塵あるいは水・異種油などによるや、異物混入の有無を確認する。水分JISK計数汚染度JISB重量汚染度JISB光学顕微鏡観察摩耗目的：油中の摩耗粒子を分析する事により、回転・摺動部の潤滑状態、摩耗劣化の程度、余寿命などを解析する。摩耗診断電子顕微鏡観察JISKX線マイクロアナリシス油中金属濃度）JISK≪分析結果≫特性低下粘度：良好粘度値mm/sの新油値mm/sに対する変化率は+％であり、当社推奨の管理限界値±％以内に留まっています。全酸価：良好全酸価.mgKOH/gは新油値の.mgKOH/gに比較し高くはあるものの、有機物・有機化合物試験の結果で油劣化の兆候を示すカルボン酸の吸収が見られないことから問題は無いと判断します。赤外線吸収スペクトル：良好酸化安定度試験：良好酸化安定度試験の結果、数値minは当社推奨の管理限界値min以上に留まっており、現時点での使用は可能と判断します。汚染水分：良好水分値ppmは当社推奨の管理限界値以内に留まっています。計数汚染度：良好計数汚染度はNAS級と当社推奨の管理限界値NAS級以内にあります。重量汚染度：良好重量汚染度は.mg/mlと当社推奨の管理限界値mg/ml以内にあります。光学顕微鏡観察：良好光学顕微鏡写真は捕捉された汚染物の量は少なく、スラッジは確認されませんでした。摩耗摩耗診断：良好摩耗診断の結果、異常摩耗の早期発見パラメータであるIs値がのマイナス乗と良好の範囲にあることから、潤滑状態は正常と判断します。電子顕微鏡観察・X線マイクロアナリシス：今回は実施していません。油中金属濃度：良好油中金属濃度の結果、外部から混入したと思われるナトリウムが検出されたものの微量であることから、良好と判断します。
報告№109-09147 報告№109-09147 | 分析№109-001230 分析№109-001230 | 109-001230 | 泡立ち試験の結果は、-と新油値が-であるのに比較して高い値となっていたことから消泡性能が低下していることが分かりました。消泡性の性能が低下していることが確認されたことから、今後の使用状況によっては油の酸化劣化が進行したり、ギヤ歯面およびベアリング軌道面で油膜切れが発生したりする場合があるため、消泡剤の添加による消泡性能の改善など何らかの対応が必要になると思われます。尚、を示す粘度、水分、全酸価の各データは、全てが良好の範囲あることから消泡性能の改善により継続使用が可能と判断します。消泡性能の改善は、添加する消泡剤の効果をテストにより確認する必要がありますので、必要な場合は当社営業担当者までお知らせ下さい。機器の潤滑状態潤滑状態の異常の早期発見パラメータである潤滑状態指数は、のマイナス乗と濾過設備のない機器であれば正常な潤滑状態にあると判断できます。当該機の潤滑系は、油中汚染粒子を濾過するフィルタが設置されているため、別紙インライン・オフラインフィルタの影響に示すとおり、潤滑状態が異常となり大型の摩耗粒子が発生したとしても発生した粒子の大部分が捕捉されてしまい、結果として正常な潤滑状態にあると誤認してしまう可能性があります。そのため、フィルタの影響を考慮に入れLCインデックスを求めたところ、その結果は摩耗がやや厳しい状態に分類されるの乗領域となりました。計算により求めたLCインデックスがこの値であれば、ギヤの継続続使用は可能と思われますが、的確な潤滑状態の確認には再分析による確認が必要と思われます。再分析は、前回採油から今回採油まで年経過していますので、安全をみてヶ月後を推奨します。泡立ち試験の結果、消泡性能が低いと判断できる値であるものの、新油と同レベルにあると判断します。粘度は良好。粘度はmm/sと新油値mm/sに比較して、粘度変化率は-.％で、当社推奨の管理限界値である±％以内にあり、良好と判断します。粘度はmm/sとなっています。粘度はmm/sとなっています。粘度指数はとなっています。粘度指数はとなっています。泡立ち試験は-となっています。泡立ち試験は-と新油に比較して高い値となっています。消泡性能が低下していることが確認されています。水分は良好。水分はppmと当社推奨の管理限界値の以下であり、良好と判断します。全酸価は良好。全酸価は.mgKOH/gと新油値.mgKOH/gに比較して高いものの、IRの結果で油劣化の兆候を示すカルボン酸の吸収が確認されていないことから、良好と判断します。機器の潤滑状態精密な濾過設備がない機器であれば、潤滑状態指数は正常の範囲にあると判断します。潤滑状態指数は正常の範囲にあると判断します。異常摩耗の早期発見パラメータである潤滑状態指数がのマイナス乗と精密な濾過設備がない機器であれば、潤滑状態指数は正常の範囲にあると判断します。
報告№109-09061 報告№109-09061 | 分析№109-000625 分析№109-000625 | 109-000625 | 、汚染度、軸受の潤滑状態を確認する。今回の採油は、対象設備の停止中に排油口から実施しているため、別紙油中粒子の沈降の影響に示すように、沈降の影響を受けて分析データが高濃度に出る可能性があります。今回の分析は、以上のことを踏まえて結果を検討します。汚染度および軸受の潤滑状態分析の結果、摩耗粒子の形態観察で観察された粒子は、ギヤ歯面で発生しているマイルド摩耗と呼ぶ正常な摩耗、少量ながら異物の噛みこみにより発生する切削粒子でしたが、中でも切削摩耗は、異物が混入していない状態に比較して摩耗進行速度が速いことから、今後の管理には注意が必要です。切削摩耗は、ギヤの摩耗を進行させるとともに、転がり軸受で発生した場合、切削摩耗により生じた軌道面の損傷が起点となって転がり軸受の寿命となるフレーキングに進展し、寿命が分の程度に低下することも知られていることから、再度分析を実施し摩耗の進行状況を確認することを推奨します。再分析の時期を理論的に求めたところ、最短で約時間となります。この時間は、油中汚染物が均一になるために必要とする時間であり、この時間を経過すれば、再分析の結果から状態の傾向を確認することが可能となります。そのため、試運転などで数時間の運転が可能であれば、より的確に状況が確認できますので再分析を推奨します。を示す粘度、水分、全酸価、IRの各データは良好の範囲にあることから、この油は継続使用可能と判断します。尚、RBOTは当社に新油データがないため、判定することは出来ませんでした。現在使用している貴社保有の新油データを基準に管理する方法が望ましく、新油をご提供下さい。
報告№109-09136 報告№112-00589 | 分析№109-001160 分析№112-002458 | 112-002458_date130403 | 分析の結果、潤滑油の劣化はなく、汚染度は良好な範囲にあることから、継続使用可能な状態にあると判断します。但し、異種油の混入、または油名が違う可能性がありますので、以下の対策を推奨します。軸受分析の結果、軸受は継続使用可能な状態にあると判断します。但し、疲労摩耗が発生しており、今後も摩耗の進行を傾向監視するため、以下の対策を推奨します。定期的な分析定期的に分析を実施することにより、データの変化から異常の兆候を早期に発見することが可能となります。また、今回は対象設備の初回分析であるため、あと最低でも回分析を実施し、分析データの変化から今後の分析周期を検討することを推奨します。今後、疲労摩耗の進行が懸念されるため、出来るだけ早めに回目の分析を実施することを推奨します。異種油の混入および油名の確認分析データから新油と一致しないデータが確認されたことから、異種油の混入または油名が違っている可能性があります。油は設備の条件にあった適正な性能のものを使用することが重要であるため、異種油の混入の有無、油名を再確認することを推奨します。IRチャートの結果、新油と使用油のスペクトルパターンが一致していない箇所が確認されました。粘度粘度は、mm/sと新油値mm/sに比較して、粘度変化率は+.％で、当社推奨の管理限界値である±％以内であり、良好と判断します。水分は、ppmと当社推奨の管理限界値の以下であり、良好と判断します。酸価は、.mgKOH/gと新油値.mgKOH/g以下であり、良好と判断します。IRIRチャートの結果、新油と使用油のスペクトルパターンが一致していない箇所が確認されました。cm-付近の酸化防止剤のピークが確認されていないことから、酸化防止剤が減少したか、または無添加油である可能性が考えられます。は良好と判断します。計数汚染度計数汚染度は、NAS級と当社推奨の管理限界値NAS級以下であり、良好と判断します。重量汚染度は、.mg/mlと当社推奨の管理限界値mg/ml以下であり、良好と判断します。光学顕微鏡写真重量汚染度で濾過したフィルタ表面上の夾雑物を光学顕微鏡で観察した結果、金属片、鉄錆、砂等が観察されました。はフェログラフィーおよびSOAP-Tの結果から総合的に判断した結果、継続使用は可能ですが、機器の機能を保持するためにも傾向管理が有用と考えます。フェログラフィー【定量分析：Is値】Is値は異常摩耗の早期発見パラメータのつで、摩耗粒子を定量化するために用います。今回のIs値はの乗とやや高い値でした。フェログラフィー【定性分析：摩耗粒子および摩耗形態観察】観察された代表的な摩耗粒子は、以下の通りでした。疲労摩耗粒子・繰返し応力を受けて発生。フリクションポリマ・局部的に高圧・高温となる場合に発生。Iカップリング発光分光分析【SOAP-T】検出された金属元素から発生箇所を推定すると、以下の通りでした。鉄、鉛、ニッケル、亜鉛・軸受等カルシウム、ケイ素、ナトリウム・外部混入異物
報告№109-09136 報告№110-00788 | 分析№109-001160 分析№110-003765 | 110-003765 | Iカップリング発光分光分析供試のタービン油をSOAP／D－SOAPで分析した結果、鉄、銅、クロム、錫、亜鉛、カルシウム、アルミニウム、ナトリウムが検出されました。これらの検出された金属元素から発生箇所を推定すると鉄、銅、クロム、錫、亜鉛・軸受等カルシウム、アルミニウム、ナトリウム・外部混入異物であると思われます。このうち、機械部品が摩耗したと思われる元素はのグループです。フェログラフィー異常摩耗の早期発見パラメータとして摩耗粒子を定量化して評価するフェログラフィーのIs値は、潤滑状態が正常なの乗でした。摩耗粒子の形態で比較的多く観察された粒子は、潤滑状態が正常な場合に発生する摩耗粒子、金属潤滑部が局部的に油膜切れを起して発生する鉄系および銅系シビア粒子でした。このような摩耗粒子が観察された場合には、潤滑部で発生している摩耗は、正常なマイルド摩耗とやや厳しい摩耗による凝着摩耗であることが分かります。銅を使用した箇所は、転がり軸受の型番から保持器であることがわかります。今後保持器の摩耗が進行することで転動体とのギャップが大きくなると共に振動が増大し、摩耗の進行につながることが懸念されます。計数汚染度、重量汚染度は共に当社推奨の管理限界値を超えていました。フィルタ表面の異物観察で銅合金、鉄錆等が観察されたことから、汚染度が高い要因は、保持器の摩耗と外部混入異物の影響と思われます。軸受および潤滑油は継続使用可能な状態にあると判断します。但し、油中の汚染度が高いことから、可能であれば濾過を推奨します。濾過が実施出来ない場合は、ヶ月後に摩耗試験を実施し、汚染度および摩耗の進行状況確認することを推奨します。
報告№104-0259 報告№104-0259 | 分析№104-01975 分析№104-01975 | 104-01975 | 濾過前の試料油を分析した結果、メタルの主成分である錫がSOAPでppm、D－SOAPでppm検出されました。これまでの経緯は下表の通り、メタル交換前のSOAPの錫濃度はppmと高濃度であったのに対し、メタル交換後はppmとメタル交換前の分のに減少し、D-SOAPの錫濃度もppmからppmに減少していました。これとは反対に、計数汚染度はメタル交換前がNAS級であったのに対し、メタル交換後はDとランク上昇していました。これらの分析データの推移は、平成年月に実施した更油とメタル交換を行なったことが影響していると思われます。SOAPの錫濃度が大きく減少傾向を示したのは更油によるところが大きいと考えられますが、一方では計数汚染度がDとやや高くなっています。これは、光学顕微鏡写真およびD-SOAPの結果から、メタル交換後のメタルのなじみ過程で発生したメタルの摩耗粒子によるものと考えられます。次に、月日採油の分析結果を受けて、月に濾過を実施し、さらにヶ月経過した月日に濾過前の分析を実施しています。月日の分析では、計数汚染度がNAS級、錫濃度がSOAPでppm、D－SOAPではppmとなっており、月日時点のデータより改善されていることが確認されました。これは、月に実施している濾過によりデータが改善したと考えられます。濾過から十分に運転時間が経過していますので、摩耗粒子濃度は平衡状態に到達していると考えられます。また、観察された摩耗粒子が比較的小さく、摩耗は安定した状態に入っていると推定されます。したがって、月濾過から今回採油までの間に摩耗が進行したとしてもマイルドな状態で進行したものと考えられ、起動、停止の油膜が薄くなる時に軽微に接触し、摩耗が発生していたものと思われます。尚、摩耗速度を計算する上で必要な濾過の精度と濾過後の運転時間、起動停止回数が不明であるため、現在の摩耗速度を推定することがでなかったため、これらの記録がありましたら摩耗速度を計算いたしますので是非ご提供下さい。表機器メンテナンス状況および分析データの推移 H H H H H 機器メンテナンス状況 ---- 更油 メタル交換 濾過実施 ---- 計数汚染度 級 ---- D ---- 級 SOAP錫濃度 ---- ---- D-SOAP錫濃度 ---- ---- 参考までに、今回検出された錫濃度から軸受メタル取替後の摩耗でメタルの摩耗程度を以下のように計算したところSOAPの錫濃度をppm、油量Lとしてメタルの摩耗深さを計算すると以下の通りμmとなります。錫の摩耗体積＝錫濃度×-×油量×.×÷錫密度＝×-××.×÷.＝平均的な摩耗深さ＝摩耗体積÷摩耗面積×＝÷×＝メタルの表面粗さをsとすると、凡そ表面粗さの分の程度が摩耗したことになります。摩耗粒子の形態等のデータから軸受メタルは継続使用可能な状態にあると判断できますが、今後の軸受メタルの摩耗進行速度を確認するため、ヶ月以内に再度分析を実施することを推奨します。
|  | 113-000781 | 対象設備は継続使用可能な状態にあると判断します。但し、粘度は依然として低い値であり、水分濃度が前回同様に比較してppmからppmに増加しており、水分の混入が継続していることが確認されたため、以下の内容を推奨します。更油粘度低下が確認されており、潤滑部で油膜切れなどによる摩耗の発生が懸念されます。また、水分濃度が高いことから、金属表面で腐食摩耗が発生し、発生した鉄錆等の粒子が潤滑部に噛み込み摩耗が進行することがあります。これらの予防処置として更油を推奨すると共に、水分が増加傾向にあることから、水の混入経路を確認することを推奨します。定期的な分析今後懸念される疲労摩耗の進行を監視するため、定期的に分析を実施することを推奨します。はフェログラフィーおよびSOAPの結果から総合的に判断した結果、傾向管理が必要な状態にあると考えられます。フェログラフィー【定量分析：Is値】Is値は異常摩耗の早期発見パラメータのつで、摩耗程度を定量化するために用います。今回のIs値はの乗とやや高い値でした。フェログラフィー【定性分析：摩耗粒子および摩耗形態観察】分析結果から比較的多く観察された粒子は、以下の通りでした。疲労摩耗粒子・繰返し応力を受けて発生。鉄錆等・外部から混入したと考えられます。Iカップリング発光分光分析【SOAP】検出された金属元素から発生箇所を推定すると、以下の通りでした。鉄、銅、錫、亜鉛・ギヤ、軸受等リン・添加剤カルシウム、ナトリウム、マグネシウム、ホウ素・外部混入異物尚、新油に含まれていないカルシウムがppmと高い値で検出されました。添加剤の投与または異種油の混入が考えられます。IR酸化度は良好でした。粘度粘度は、.mm/sと新油値の.mm/sに比較して粘度変化率が-.％となっており、当社推奨の管理限界値である±％を超えていました。水分は前回に比較して、ppmからppmに増加し、当社推奨の管理限界値を超えていました。今後、水分の影響で油槽内部に錆が発生し、その影響で摩耗が発生する懸念があります。
報告№106-0227 報告№106-6095 | 分析№106-01279 分析№106-02126 | 106-02126 | 初期試験を実施した結果、潤滑状態は安定していることが確認され、潤滑油も継続使用可能な状態にあると判断します。これらのことは、前回に比較して、計数汚染度はランク減少し、SOAP／D-SOAPの鉄及び錫濃度に変化がないこと異常摩耗の早期発見パラメータであるフェログラフィーのIs値がのマイナス乗と良好の範囲にあること以上のことから判断しました。
|  | 112-002159 | 結論対象設備は継続使用可能な状態にあると判断します。但し、潤滑油は粘度が低下しているため、以下の対策を推奨します。更油粘度低下が確認されており、潤滑部で油膜切れなどによる摩耗の発生が懸念されます。これらの予防処置として更油を推奨します。定期的な分析今後懸念される油劣化の進行を監視するため、定期的に分析を実施することを推奨します。はフェログラフィーおよびSOAPの結果から総合的に判断した結果、やや厳しい状態にあると考えられます。フェログラフィー【定量分析：Is値】Is値は異常摩耗の早期発見パラメータのつで、摩耗粒子を定量化するために用います。今回のIs値はの乗と低い値でした。フェログラフィー【定性分析：摩耗粒子および摩耗形態観察】分析結果から比較的多く観察された粒子は、以下の通りでした。正常な摩耗粒子・潤滑状態が正常なマイルド摩耗により発生。フリクションポリマ・局部的に高圧・高温となる場合に発生。観察された摩耗粒子の中でもフリクションポリマは、注意が必要です。フリクションポリマは、潤滑油が摺動面に押し込められ高圧状態になると同時に、圧縮熱により高温状態になった結果、基油自身が重合反応を起こし生成することが知られています。そのため、高圧高温状態の解消がなされなければ、潤滑油の劣化が進行し、粘度上昇に因る潤滑異常に進展する場合があります。Iカップリング発光分光分析【SOAP】検出された金属元素から発生箇所を推定すると、以下の通りでした。鉄・エンジン部品等リン、亜鉛、カルシウム、モリブデン・添加剤アルミニウム、マグネシウム・外部混入異物水分、IR酸化度、塩基価の各データは良好でした。粘度粘度は、.mm/sと新油値のmm/sに比較して粘度変化率が-％となっており、当社推奨の管理限界値である±％を超えていました。ディーゼルエンジンオイルの粘度低下は、別紙内燃機関における粘度の低下を御覧下さい。
報告№109-09094 報告№110-00627 | 分析№109-000907 分析№110-002775 | 110-002775 | は良好と判断します。尚、RBOTがminと新油値のminに比較してmin減少していました。このまま継続使用した場合、この減少傾向から限界値に到達するのは、別紙図RBOTの減少傾向に示すように年月と推定されました。残りの継続使用期間は、約年ヶ月であると予測されます。潤滑油は継続使用可能な状態にあると判断します。≪状態監視とパラメータ≫分析の目的および各分析のパラメータは以下の通りです。特性低下目的：油の分析結果から、や劣化傾向ならびに添加剤の消耗程度、残存寿命などを確認する。粘度JISK全酸価JISK赤外線吸収スペクトルJISK酸化安定度試験JISK汚染目的：油の分析結果から、砂塵あるいは水・異種油などによるや、異物混入の有無を確認する。水分JISK計数汚染度JISB重量汚染度JISB光学顕微鏡観察摩耗目的：油中の摩耗粒子を分析する事により、回転・摺動部の潤滑状態、摩耗劣化の程度、余寿命などを解析する。摩耗診断電子顕微鏡観察JISKX線マイクロアナリシス油中金属濃度）JISK≪分析結果≫特性低下粘度：良好粘度値mm/sの新油値mm/sに対する変化率は+％であり、当社推奨の管理限界値±％以内に留まっています。全酸価：良好全酸価は新油値の.mgKOH/gに比較し高くはあるものの、有機物・有機化合物試験の結果で油劣化の兆候を示すカルボン酸の吸収が見られないことから、問題は無いと判断します。赤外線吸収スペクトル：良好酸化安定度試験：良好酸化安定度試験の結果、数値minは当社推奨の管理限界値min以上に留まっており、現時点での使用は可能と判断します。汚染水分：良好水分値ppmは当社推奨の管理限界値以内に留まっています。計数汚染度：今回は実施していません。重量汚染度：今回は実施していません。光学顕微鏡観察：今回は実施していません。摩耗摩耗診断電子顕微鏡観察・X線マイクロアナリシス：今回は実施していません。油中金属濃度：今回は実施していません。
報告№109-09136 報告№111-00769 | 分析№109-001160 分析№111-003864 | 111-003864 | 潤滑油および対象設備は継続使用可能な状態にあると判断します。但し、今後も摩耗の進行を傾向監視するため、以下の対策を推奨します。定期的な分析切削摩耗の進行を監視するため、定期的に分析を実施し、摩耗の進行状況を確認することを推奨します。再分析の時期を理論的に求めたところ、最短で約時間となります。この時間は、油中汚染物が均一になるために必要とする時間であり、この時間以上の時間を経過すれば、油が入れ替わっていても再分析の結果から状態の傾向を確認することが可能となります。フェログラフィーIs値は異常摩耗の早期発見パラメータのつで、摩耗粒子を定量化するために用います。今回のIs値はのマイナス乗であり、潤滑状態は正常と判断できます。摩耗粒子の形態で比較的多く観察された粒子は、潤滑状態が正常な場合に発生する摩耗粒子異物の噛み込みにより発生する切削粒子でした。これらの摩耗粒子が観察された場合、潤滑部で発生している摩耗形態は、正常なマイルド摩耗異物による切削摩耗であることが分かります。切削摩耗は、他の摩耗形態に比較して摩耗進行速度が速く注意が必要で、定期的なトライボ診断による状態監視が必要と考えます。切削摩耗の原因となる混入異物が残留している場合、この異物により切削摩耗が継続して発生する可能性があります。Iカップリング発光分光分析供試の潤滑油を分析した結果、検出された金属元素は、SOAPの結果表に示すように、リンが検出されました。これらの検出された金属元素から発生箇所を推定するとリン・オイル添加剤であると思われます。計数汚染度、重量汚染度は共に良好でした。粘度、全酸価、IR、RBOTの各データは良好でした。尚、RBOTは、新油値に比較して大きな値であり減少傾向は確認されませんでした。このことから、酸化防止剤の消耗は確認されず、この油は継続使用可能な状態にあると判断できました。
報告№109-09136 報告№112-00253 | 分析№109-001160 分析№112-000996 | 112-000996 | 潤滑油は継続使用可能な状態にあると判断します。粘度、全酸価、IR、RBOTの各データは良好でした。油の余寿命は、使用油の使用期間または使用時間が不明であったため、ご依頼の油の余寿命に関する検討は行えませんでした。ただし、今回の結果がmin、新油値がminであることから、使用期間を仮にヶ月間と仮定すれば余寿命は十二分にあると言えます。可能であれば、使用期間、あるいは使用時間の情報をご提供下さい。水分は良好でした。
報告№106-0227 報告№106-5031 | 分析№106-01279 分析№106-01463 | 106-01463 | 経緯お客様からご提供いただいた経緯に関する情報は以下の通りです。月日に水車メタルの点検を実施した際に、点検窓から錆、鉄粉が観察された。目的軸受メタルが継続使用可能かを判断する。考察精点Aを実施した結果、軸受メタルは継続使用可能と判断します。但し、全酸価が.mgKOH/gと当社推奨の管理限界値内にあるもののやや高く、IRで油劣化の兆候を示すカルボン酸の吸収が確認されたことから、全酸価が高い要因は、油劣化によるものと考えられました。今回観察された鉄錆が油中に発生した酸成分の影響かについて断定できませんが、今後この酸成分の増加により金属表面の腐食が進行する腐食摩耗が発生することが懸念されます。腐食摩耗を予防するため、計画通り今回のメタル点検時に油交換を実施することを推奨します。これらのことは、全酸価が.mgKOH/gと当社推奨の管理限界値内にあるものの、やや高い値であることIRの結果で油劣化の兆候を示すカルボン酸の吸収が確認されたこと以上のことから判断しました。
報告№109-09136 報告№109-09418 | 分析№109-001160 分析№109-002674 | 109-002674 | 分析の結果、全てのデータが良好の範囲にあることから、本試料油は継続使用可能であり、潤滑状態も正常と判断します。これらのことは、前回に比較して、計数汚染度は等級にランク増加しているものの良好の範囲にあり、SOAP／D-SOAPの鉄濃度に変化はないこと異常摩耗の早期発見パラメータであるフェログラフィーのIs値がの乗と良好の範囲にあることを示す粘度、水分、全酸価、IRの各データは良好の範囲にあること以上のことから判断しています。
|  | 112-002262 | 対象設備は継続使用可能な状態にあると判断します。但し、粘度が上昇しているため、今後も摩耗の進行を傾向監視するため、以下の対策を推奨します。継続分析粘度は、一端上昇し始めると劇的に上昇することもあるため、今後は比較的短い周期で傾向監視を実施することが大切です。継続的な分析を推奨します。摩耗進行の監視クランクメタル、ピストンリングなどの摩耗の進行を監視するために、定期的に分析を実施し、進行状況を確認されることを推奨します。はフェログラフィーおよびSOAPの結果から総合的に判断した結果、やや厳しい状態にあると考えられます。フェログラフィー【定量分析：Is値】Is値は異常摩耗の早期発見パラメータのつで、摩耗粒子を定量化するために用います。前回に比較してIs値はのマイナス乗から乗と良好の範囲にあり、低い値でした。フェログラフィー【定性分析：摩耗粒子および摩耗形態観察】分析結果から比較的多く観察された粒子は、以下の通りでした。正常な摩耗粒子・潤滑状態が正常なマイルド摩耗により発生。フリクションポリマ・局部的に高圧・高温となる場合に発生。観察された摩耗粒子の中でもフリクションポリマは、注意が必要です。フリクションポリマは、潤滑油が摺動面に押し込められ高圧状態になると同時に、圧縮熱により高温状態になった結果、基油自身が重合反応を起こし生成することが知られています。そのため、高圧高温状態の解消がなされなければ、潤滑油の劣化が進行し、粘度上昇に因る潤滑異常に進展する場合があります。Iカップリング発光分光分析【SOAP】検出された金属元素から発生箇所を推定すると、以下の通りでした。鉄、銅・エンジン部品リン、亜鉛、カルシウム、マグネシウム・添加剤アルミニウム、ナトリウム・外部混入異物銅を使用した箇所の溶出・摩耗SOAPの結果、前回に比較して銅がppmからppmに増加していたことから、銅を使用した箇所の溶出・摩耗が発生していると思われます。亜鉛系添加剤を使用している潤滑油で銅が検出される場合、潤滑系統内でこれらの金属が亜鉛系添加剤の影響により溶出することが知られています。今回の検出は、この溶出と摩耗との双方によるものと考えられます。今後、別紙鉱油の酸化に対する金属触媒の影響に示すように濃度の増加に伴い酸化速度が速まる可能性があります。水分、塩基価は良好でした。粘度粘度は、.mm/sと新油値のmm/sに比較して粘度変化率が+％となっており、当社推奨の管理限界値である±％を超えていました。粘度が上昇することにより粘性抵抗が増大して油温も上昇しやすくなり、油劣化に進展することが懸念されます。ディーゼルエンジンオイルの粘度上昇は、別紙エンジンオイルの粘度上昇メカニズムを御覧ください。
報告№109-09136 報告№112-00660 | 分析№109-001160 分析№112-003046 | 112-003046 | 潤滑油の劣化は確認されていないものの、汚染度が高い値であることがわかりました。当該機は分解後および油入替後から今回までの稼働時間が短く、ご提供頂いた新油の汚染度も同じ汚染状態であることから、汚染度が高い要因は、汚染されていた新油を使用したことによるものと思われます。減速機異物の噛み込みや金属表面の微小突起により発生する切削摩耗や、潤滑部の油膜が破断して発生する凝着摩耗、そして繰り返し応力を受けて発生する疲労摩耗が見られました。通常、継続運転している設備は、運転開始直後に金属同士がなじむ過程があり、その後正常な油膜が形成されて、問題がなければ安定期に入ります。設備の稼働率が低い場合など、停止期間が長いと潤滑油膜は殆どなくなり、再稼動する際に油膜切れを起こしやすい状態になります。今回観察された摩耗粒子は、このような状況で発生したと推定されます。しかし、これらは極微小域に限られることから、摩耗は正常と判断できます。以上より、減速機は継続使用可能な状態にあると判定します。油名の確認分析データから新油と一致しないデータが確認されたことから、油名が違っている可能性があります。油は設備の条件にあった適正な性能のものを使用することが重要であるため、油名を再確認することを推奨します。定期的な分析および分析周期の検討定期的に分析を実施することにより、データの微小な変化から異常の兆候を早期に発見することが可能となります。今後、寿命予測を行うには、今回データを含め少なくとも回の分析データが必要となります。当該機は、年間稼働率が低いことから、採油の機会を検討するのは難しいところがありますが、あと最低でも回分析を実施し、寿命予測を行うと共に分析周期を検討することを推奨します。減速機の摩耗状態フェログラフィーおよびSOAP-Tのデータから総合的に解析した結果、減速機は健全であり、継続使用可能と評価できますが、引続き減速機の機能が保持されていることを確認するためにも、潤滑油診断による傾向管理が有用と考えます。フェログラフィー【定量分析：Is値】Is値は異常摩耗の早期発見パラメータのつで、摩耗程度を定量化するために用います。今回のIs値はの乗と高い値でした。フェログラフィー【定性分析：摩耗粒子および摩耗形態観察】分析結果から比較的多く観察された摩耗粒子は、以下の通りでした。正常な摩耗粒子・潤滑状態が正常なマイルド摩耗により発生。切削粒子・異物や金属表面の微小突起に起因する切削摩耗により発生。シビア粒子・潤滑状態がやや厳しい凝着摩耗により発生。金属潤滑部が局部的に油膜切れを起していると考えられます。疲労摩耗粒子・繰返し応力を受けて発生。観察された摩耗粒子の中でも切削粒子、シビア粒子は、将来的な摩耗の進行に繋がる可能性を示唆しているため、傾向監視が必要と思われます。減速機で切削摩耗が発生した場合、減速機内部で使用されている転がり軸受が切削摩耗により生じた軌道面の損傷が起点となって、寿命が分の程度に低下することがあることから、切削摩耗には十分注意する必要があります。切削摩耗の発生原因となる混入異物が残留している場合、この異物により切削摩耗が継続して発生する可能性があります。シビア粒子は、凝着摩耗に分類されます。この摩耗粒子は、ギヤ歯面や軌道面で凝着、破断を繰り返し、この過程で生じる移着粒子が成長して摩耗粒子となります。そのため、ギヤ歯面や軌道面では局部的に油膜切れが発生していることを示しています。この状態が継続した場合、摩耗粒子のサイズは徐々に大型化していき、最終的にはギヤ歯面や軸受の損傷に至る場合があります。Iカップリング発光分光分析【SOAP-T】検出された金属元素から、摩耗粒子の発生箇所は、以下のように推定できました。鉄、鉛、銅、クロム、ニッケル、錫、亜鉛・ギヤ、軸受等リン、モリブデン・添加剤カルシウム、バリウム、アルミニウム、ケイ素、ナトリウム・外部混入異物SOAP-Tの結果、亜鉛がppm検出されました。亜鉛を使用した箇所の溶出・摩耗が発生していると思われます。亜鉛メッキ等であった場合、耐食性が低下して腐食に進展することが懸念されます。鉛を使用した箇所の溶出・摩耗SOAP-Tの結果、鉛が検出されました。鉛が検出される要因は、鉛を使用した部分の溶出・摩耗潤滑油の添加剤防錆剤歯当たりの確認で使用する光明丹であることが考えられます。～について検討しました。亜鉛系添加剤を使用している潤滑油で鉛が検出される場合、潤滑系統内でこれらの金属が亜鉛系添加剤の影響により溶出することが知られています。今回の検出は、この溶出と摩耗の双方によるものと考えられます。ご提供頂いたボンノックMの新油データには、鉛が添加剤として含まれていないことから、ではないと思われます。防錆剤は鉛を含んでおり、この防錆剤を塗布している箇所が溶出している可能性があります。点検で組み立て後に歯当たりの検査を実施した場合、光明丹をギヤに塗布して検査することがあります。この光明丹は鉛丹とも呼ばれ、主成分が鉛であることから、この光明丹がギヤに残っており、潤滑油に溶解して検出された可能性があります。上記のであれば問題ないと思われますが、、であれば、防錆剤を塗布した箇所や材質で鉛を使用した箇所を特定する必要があると思われます。バックラッシご提供いただいた減速機に関する情報からハスバ歯車の組み合わせの段減速機構であり、この歯車の構成から接触点箇所のバックラッシを求めました。尚、不明な部分がありましたので、モジュールを、歯幅をmmと仮定しました。ギヤのバックラッシの増加量を求めた結果、接触点箇所でバックラッシの増加量は、最も大きい箇所で約μmと推定されます。バックラッシ増加分の上限値は、メーカにより差異はあるものの、当社の推奨するバックラッシは、一般に推奨されるμmを管理目安にしています。この値に比較して十分に小さい値です。計数汚染度は当社推奨の管理限界値を超えていました。計数汚染度計数汚染度は、NAS級以上と当社推奨の管理限界値NAS級を超えていました。重量汚染度は、.mg/mlでした。光学顕微鏡写真供試油を濾過したフィルタ表面上の夾雑物を光学顕微鏡で観察した結果、茶褐色の粘ちょう物、金属片、鉄錆、砂等が観察されました。粘度は当社推奨の管理限界値を超えていました。粘度新油に対する粘度変化率は+％でした。これは、当社推奨の管理限界値である±％以内であり、良好と判断します。IRで新油と使用油のスペクトルがほぼ一致していることから、粘度グレードが違う可能性が考えられます。水分は、.ppmと当社推奨の管理限界値の以下であり、良好と判断します。酸価は、.mgKOH/gと新油値.mgKOH/gに比較して高いものの、IRで油劣化の兆候を示すカルボン酸の吸収ピークが確認されていないことから、良好と判断します。IRIRチャートの結果、新油と使用油のスペクトルパターンはほぼ一致し、また、油劣化の兆候を示すカルボン酸の吸収ピークが確認されていないことから、良好と判断します。
報告№107-6588 報告№107-7037 | 分析№107-02904 分析№107-02993 | 107-02993 | 初期試験を実施した結果、摩耗の安定が確認され、潤滑油も継続使用可能と判断します。これらのことは、前回に比較して、計数汚染度は等級に変化はなく、SOAP／D-SOAPの鉄濃度に変化がないこと異常摩耗の早期発見パラメータであるフェログラフィーのIs値がの乗と良好の範囲にあること以上のことから判断しました。
報告№108-0227 報告№110-00735 | 分析№108-01664 分析№110-003449 | 110-003449 | 前回に比較してSOAP／D－SOAPの結果で、鉄および錫濃度に大きな変化はなく、異常摩耗の早期発見パラメータであるフェログラフィーのIs値がのマイナス乗と良好でした。前回に比較して計数汚染度はNAS級から等級に変化はなく、良好でした。分析結果は良好と判断します。計数汚染度計数汚染度はNAS級と当社推奨の管理限界値のNAS級以内にあり、良好と判断します。重量汚染度は.mg/mlと当社推奨の管理限界値のmg/ml以内にあり、良好と判断します。機器の潤滑状態機器の潤滑状態は正常と判断します。SOAPSOAPの結果、油の添加剤成分であるリンが検出されました。摩耗により発生する鉄および錫が検出されていないことから、良好と判断します。D－SOAPD－SOAPの結果、摩耗により発生する鉄および錫が検出されていないことから、良好と判断します。フェログラフィー異常摩耗の早期発見パラメータであるフェログラフィーのIs値がのマイナス乗と良好の範囲にあることから、潤滑状態は正常と判断します。軸受は継続使用可能な状態にあると判断します。
報告№109-09136 報告№112-00502 | 分析№109-001160 分析№112-002083 | 112-002083 | 潤滑油および軸受は継続使用可能な状態にあると判断します。はフェログラフィーおよびSOAP／D-SOAPの結果から総合的に判断した結果、正常な状態にあると考えられます。フェログラフィー【定量分析：Is値】Is値は異常摩耗の早期発見パラメータのつで、摩耗粒子を定量化するために用います。前回に比較してIs値はのマイナス乗からマイナス乗と良好の範囲にあり、低い値でした。フェログラフィー【定性分析：摩耗粒子および摩耗形態観察】分析結果から比較的多く観察された粒子は、以下の通りでした。正常な摩耗粒子・潤滑状態が正常なマイルド摩耗により発生。Iカップリング発光分光分析【SOAP／D-SOAP】検出された金属元素から発生箇所を推定すると、以下の通りでした。カルシウム、ナトリウム・外部混入異物計数汚染度は、前回に比較してNAS級からNAS級にランク上昇しているものの、管理限界値内にあり、重量汚染度は、.mg/mlから.mg/mlに減少し、共に良好でした。．前回同様に粘度、水分、全酸価、IR、RBOTの各データは良好でした。
報告№102-0158 | 分析№102-01268 | 102-01268 | 分析の結果、計数汚染度、フェログラフィーを除く項目は良好でした。計数汚染度の結果、NAS級とやや高い値でした。粒子数を詳細に見てみると、～μmレンジがNAS級になっていることから、大きい粒子が多いことが分かりました。フェログラフィーの結果、摩耗過酷度を示すIs値は、.と良好の範囲にあるものの、摩耗粒子形態観察の結果、外部から混入した砂が見られ、汚染度が高い要因は、外部から混入した砂によるものと考えられました。今後、これらの砂が軸受摺動面に噛み込み摩耗が進行する場合があるため、ヵ月後に再度分析を実施し、汚染状況及び摩耗の進行状況を確認されることを推奨します。尚、本試料油は、主機停止後約時間経過してから採油を実施しており、停止してから粒子が油中に沈降し、採油箇所付近の粒子濃度が低くなり、その部分を採取したと思われます。今後の採油は、別添資料油中粒子の沈降速度に示す通り、主機運転中、又は、主機停止直後に採油を実施されることを推奨します。
報告№104-4015 報告№104-4015 | 分析№104-00758 分析№104-00758 | 104-00758 | 本試験は、平成年月日に軸受メタルに焼付き現象が確認されたため、その原因を調査・検討することを目的としました。分析の結果、油中汚染度は、計数汚染度、重量汚染度共に当社推奨の管理限界値を超えていることがわかり、光学顕微鏡の観察結果からは外部から混入したμm前後の鉄錆・砂が多く見られました。摩耗粒子の形態観察の結果では、異物の噛み込みにより発生した切削粒子、オイルリングの摩耗により発生した銅合金、そして、光学顕微鏡による観察でも見られた外部から混入した鉄錆・砂が観察されたことから、軸受メタルが焼損の原因を推定した結果、以下のことが考えられました。油中の外部から混入した異物が軸受摺動面に噛み込み、メタル表面や主軸摺動面の表面粗さが徐々に増大し、安定した油膜が保持できにくい状態となり、局部的な金属接触から軸受焼損に至った。一般に、軸受損傷には、凝着摩耗と呼ばれる金属接触による損傷と、異物混入が主因となる切削摩耗、又、軸電流による放電現象で発生する溶融摩耗、金属表面が酸化し、その酸化膜が摩耗する酸化摩耗、表面が腐食して摩耗する腐食摩耗、そして、繰り返し荷重などによる疲労摩耗があります。これらの摩耗形態のうち、今回の摩耗は、摩耗粒子の観察結果から、金属接触により発生する凝着摩耗と、異物が混入したことで発生する切削摩耗の摩耗形態が支配的でした。採油が停止後に行われており、撹拌して採油したとはいえ焼損直後の摩耗粒子は底部に沈降している可能性が大きく、平均的な摩耗濃度ではなく、比較的低い金属濃度であると想像されますが、観察された摩耗粒子の形態から、今回の焼損の原因は、油中の異物による切削摩耗が起因し、そこに凝着摩耗が発生したと推定されます。切削摩耗が発生した場合、良好な潤滑状態のおよそ、～桁摩耗速度が大きくなるため、異物混入は避けなければなりません。そのため、分解点検などが終了した場合の油補給は、油槽内を十分に洗浄し、また、補給油も十分に濾過して補給する必要があります。営業運転開始直後の油汚染度は、NAS級以上に清浄にする必要があります。これらのことは、計数汚染度がNAS級以上、重量汚染度がmg/mlと当社推奨の管理限界値を超えていたこと異常摩耗の早期発見パラメータであるフェログラフィーのIs値が、の乗とやや高いこと摩耗粒子形態観察で、金属接触が厳しい場合に発生するシビア粒子、銅合金、ホワイトメタル、外部から混入した鉄錆・砂が観察されたことD－SOAPで、鉄が、オイルリングの主成分である銅が、メタルの主成分である錫が.ppm検出されたこと光学顕微鏡写真に示すように、外部から混入した鉄錆・砂が多く見られたこと以上のことから判断しました。
報告№108-0204 報告№108-5045 | 分析№108-01503 分析№108-01777 | 108-01777 | 分析の結果、フェログラフィーの形態観察およびフィルタ表面の異物観察で外部から混入したと思われる鉄錆、砂等が観察され、SEM・XMAで粒子を詳細に観察した結果、鉄系摩耗粒子と銅系粒子が含まれていることが確認されました。現在のところ、軸受メタルの摩耗が確認されていないことから、本軸受は継続使用可能と判断できます。今後摩耗粒子などの汚染粒子の影響で摩耗が発生する場合がありますので、十分に注意する必要があります。定期的に分析を実施し、摩耗の発生状況を確認することを推奨します。今後これらの異物が軸受摺動面に噛み込み摩耗が進行することが懸念されるため、念のため、ヶ月以内に再度分析を実施し、汚染度および摩耗の進行状況を確認されることを推奨します。これらのことは、異常摩耗の早期発見パラメータであるフェログラフィーのIs値がの乗と良好の範囲にあるものの、摩耗粒子の形態観察の結果、外部から混入したと思われる鉄錆、砂等がやや多く観察されたことフィルタ表面の異物観察で鉄錆、砂等が観察されたことSEM・XMAで粒子を詳細に観察した結果、鉄系摩耗粒子と銅系摩耗が含まれていることが確認されたこと以上のことから判断しました。
報告№108-5071 報告№110-00682 | 分析№108-02721 分析№110-003162 | 110-003162 | 障害予防を目的に以下の対策を推奨します。更油粘度が低下していたことから、今後適正な粘度範囲で使用していない場合、ギヤ歯面やベアリング軌道面で油膜切れが発生し、摩耗が進行することが懸念されるため、更油を推奨します。追加分析消泡性能が低下した場合、ギヤ歯面での油膜形成に影響が出て摩耗の発生が進展することがあります。今後は消泡性能低下の影響により摩耗が進展する可能性がありますので、フェログラフィーおよびSOAPを追加することを推奨します。分析結果粘度が当社推奨の管理限界値を超えていました。泡立ち試験の結果、消泡性能が低下していることが確認されました。粘度粘度はmm/sと新油値mm/sに比較して、粘度変化率は-.％で、当社推奨の管理限界値である±％を超えていました。泡立ち試験泡立ち試験は-と新油に比較して高い値でした。水分はppmと当社推奨の管理限界値の以下であり、良好と判断します。全酸価全酸価はmgKOH/gと新油値mgKOH/g以下にあり、良好と判断します。
報告№108-0133 報告№108-0147 | 分析№108-00811 分析№108-00956 | 108-00956 | 年月日更油日TS－投与、汚染度を確認する。更油後・TS－投与後の試料油を分析した結果、計数汚染度がNAS級、重量汚染度が.mg/mlと共に当社推奨の管理限界値を超えていました。フィルタ表面の異物観察でフィルタ表面が茶褐色になっていたことから、汚染度が高い要因は、スラッジの影響と考えられました。今後バルブ類の動作障害が発生することが懸念されるため、濾過を実施されることを推奨します。一方、を示す粘度、水分、全酸価、IRの各データは良好の範囲にあることから、この油は継続使用可能と判断します。
報告№109-09136 報告№113-00464 | 分析№109-001160 分析№113-001926 | 113-001926 | 潤滑油は継続使用可能な状態にあると判断します。粘度、全酸価、IR、RBOTの各データは良好でした。尚、別紙RBOTの減少傾向から油の余寿命を求めた結果、本試料は直近の更油から起算して年月まで使用可能であることが分かりました。水分は良好でした。
報告№108-5071 報告№111-00598 | 分析№108-02721 分析№111-002819 | 111-002819 | 潤滑油は継続使用可能な状態にあると判断します。但し、消泡性能が低下していることから、以下の対策を推奨します。追加分析消泡性能が低下した場合、ギヤ歯面での油膜形成に影響が出て摩耗が進展することがありますので、フェログラフィーおよびSOAP-Tを追加して摩耗により発生する油中金属濃度や潤滑状態を確認することを推奨します。泡立ち試験泡立ち試験の結果は、一般的には消泡性能が低下していると判断できる値の-でしたが、前回同様に新油値の-であるのに比較して高い値であったことから、消泡性能が低下していることが分かりました。今後の使用状況によっては油の酸化劣化が進行したり、ギヤ歯面およびベアリング軌道面で油膜切れが発生したりする場合があるため、消泡剤の添加による消泡性能の改善など何らかの対応が必要になると思われます。分析結果泡立ち試験の結果、消泡性能が低下していました。粘度粘度は.mm/sと新油値mm/sに比較して、粘度変化率は-％で、当社推奨の管理限界値である±％以内にあり、良好と判断します。泡立ち試験泡立ち試験は-と新油値に比較して高い値でした。水分は.ppmと当社推奨の管理限界値の以下であり、良好と判断します。全酸価全酸価は.mgKOH/gと新油値.mgKOH/gに比較して高いものの、IRの結果で油劣化の兆候を示すカルボン酸の吸収が確認されていないことから、良好と判断します。
報告№109-09136 報告№112-00561 | 分析№109-001160 分析№112-002319 | 112-002319 | 分析の結果、潤滑油の劣化はなく、汚染度は良好な範囲にあることから、継続使用可能な状態にあると判断します。軸受分析の結果、軸受は継続使用可能な状態にあると判断します。但し、将来的な摩耗進行の有無を確認するためにも傾向監視を継続することが有効です。定期的な分析今後懸念される凝着摩耗の進行を監視するため、定期的に分析を実施することを推奨します。は良好と判断します。粘度粘度は、mm/sと新油値mm/sに比較して、粘度変化率は+.％で、当社推奨の管理限界値である±％以内であり、良好と判断します。水分は、ppmと当社推奨の管理限界値の以下であり、良好と判断します。酸価は、.mgKOH/gと新油値.mgKOH/g以下であり、良好と判断します。IRIRチャートの結果、新油と使用油のスペクトルパターンはほぼ一致し、また、油劣化の兆候を示すカルボン酸の吸収が確認されていないことから、良好と判断します。計数汚染度は当社推奨の管理限界値以下であるものの、やや高い値でした。計数汚染度計数汚染度は、NAS級と当社推奨の管理限界値NAS級以下であるものの、やや高い値でした。重量汚染度は、.mg/mlと当社推奨の管理限界値mg/ml以下であり、良好と判断します。光学顕微鏡写真重量汚染度で濾過したフィルタ表面上の夾雑物を光学顕微鏡で観察した結果、金属片、鉄錆、砂等が観察されました。はフェログラフィーおよびSOAP-Tの結果から総合的に判断した結果、継続使用は可能ですが、機器の機能を保持するためにも傾向管理が有用と考えます。フェログラフィー【異常摩耗指数：Is値】Is値は異常摩耗の早期発見パラメータのつで、摩耗粒子を定量化するために用います。今回のIs値はの乗とやや高い値でした。フェログラフィー【定性分析：摩耗粒子および摩耗形態観察】分析結果から比較的多く観察された粒子は、以下の通りでした。シビア粒子・潤滑状態がやや厳しい凝着摩耗により発生。金属潤滑部が局部的に油膜切れを起していると考えられます。観察された摩耗粒子の中でもシビア粒子は、注意が必要です。シビア粒子は、凝着摩耗に分類されます。これらの摩耗粒子は、軌道面で凝着、破断を繰り返し、この過程で生じる移着粒子が成長して摩耗粒子となります。そのため、軌道面では局部的に油膜切れが発生していることを示しています。この状態が継続した場合、摩耗粒子のサイズは徐々に大型化していき、軸受の損傷に至る場合がありますので、傾向監視が必要です。Iカップリング発光分光分析【SOAP-T】検出された金属元素から発生箇所を推定すると、以下の通りでした。鉄、銅・軸受等リン、亜鉛・添加剤カルシウム・外部混入異物
報告№108-0030 報告№108-0030 | 分析№108-00153 分析№108-00158 | 108-00158 | 、汚染度、軸受の潤滑状態を確認する。今回の採油は、対象設備の停止中に排油口から実施しているため、油循環中に採油した場合に比較し、油中粒子の沈降の影響を受け、分析データが高濃度に出る可能性があります。今回の分析は以上のことを踏まえて結果を検討しました。分析の結果、計数汚染度はNAS級とやや高い値となっていました。摩耗粒子とフィルタ表面の異物を観察した結果、鉄錆、砂等が多く観察されたことから、汚染度が高い要因は、採油の影響によるものと考えられました。今回の採油は対象設備の停止中に排油口から採油を実施しているため、これらの異物は、排油口配管内部に残留していた汚染物が検出された可能性が高いと思われます。但し、観察された摩耗粒子は、粒子濃度が高めになる箇所からの採油であるにもかかわらず、正常な潤滑状態下で発生した摩耗粒子が支配的であることから、対象設備の潤滑状態は正常な状態にあると判断します。一方、を示す粘度、水分、全酸価、IRの各データは良好の範囲にあることから、この油は継続使用可能と判断します。次回採油のタイミングは、粒子の沈降の影響を極力抑え、油中粒子が均一な分散状態に近い状態で採油が実施できるように、対象設備の運転中、または停止直後に採油を実施されることを推奨します。
報告№109-09136 報告№114-00256 | 分析№109-001160 分析№114-000893 | 114-000893 | 減速機は継続使用可能な状態にあると判断します。但し、疲労摩耗粒子およびフレッティング粒子が確認されたことから、以下の対策を推奨します。定期的な分析今後の進行が懸念される疲労摩耗およびフレッティング摩耗の推移を監視するため、定期的な分析実施を推奨します。異常摩耗の早期発見のパラメータであるフェログラフィーのIs値は、前回のレベルからレベルに低下し、正常です。但し、潤滑部の摩耗が認められたため、定期的に潤滑油分析を実施し、摩耗推移を監視することが有用と考えます。フェログラフィーで観察された代表的な粒子は以下の通りです。疲労摩耗粒子・繰返し応力による金属疲労で発生。大型化するとフレーキングやスポーリングの発生に繋がることがあります。赤錆・フレッティングにより発生。赤錆は、摩擦面が将来的に異常摩耗へ進展する可能性を示唆しているため、傾向監視が有用と思われます。詳細は、別紙傾向監視が必要な摩耗粒子をご覧ください。D-SOAPの結果、銅が検出されていることから、ギヤ歯面や転がり軸受の保持器などで摩耗が発生していると推定されます。計数汚染度は前回のNAS級からNAS級にランク低下し、良好です。
報告№103-6043 | 分析№103-01173 | 103-01173 | 回目の初期試験を実施した結果、軸受メタルは、混合潤滑のごく初期段階と思われる潤滑状態で摩耗していることが確認されました。摩耗速度は、あまり大きくはないものの、今後、更に摩耗が進行する場合がありますので、ヶ月後に精点Bを実施し、汚染状況及び摩耗の進行状況を確認されることを推奨します。これらのことは、計数汚染度が、前回のNAS級からNAS級にランク上昇し、異常摩耗の早期発見パラメータであるフェログラフィーのIs値が、.と良好の範囲にあるものの、D－SOAPで、前回に比較して、メタルの主成分である錫がからに上昇していたことから判断しました。
報告№109-09136 報告№113-00258 | 分析№109-001160 分析№113-000985 | 113-000985 | 分析の結果、前回同様に摩耗粒子の形態観察で転がり軸受表面に高い荷重が繰り返し加わり表面剥離したμm前後の疲労摩耗粒子、銅合金が比較的多く観察され、SOAP-Tの鉄および銅が高濃度でした。軌道面あるいは転動面では、繰返し応力を受けて疲労による剥離痕が発生しており、さらに保持器で摩耗が発生していると推定されます。軌道面あるいは転動面でフレーキングが発生していると推定されることから、に示す対策を推奨します。転がり軸受の点検軌道面あるいは転動面でフレーキングが発生していると推定されることから、念のため、転がり軸受の点検を推奨します。はフェログラフィーおよびSOAP-Tの結果から総合的に判断した結果、点検を前提に傾向監視を実施する必要があると考えます。フェログラフィー【定性分析：摩耗粒子および摩耗形態観察】観察された代表的な摩耗粒子は、以下の通りでした。疲労摩耗粒子・繰返し応力を受けて発生。銅系粒子・保持器の摩耗により発生。Iカップリング発光分光分析【SOAP-T】検出された金属元素から発生箇所を推定すると、以下の通りでした。鉄、鉛、銅、錫・軸受等リン、亜鉛、カルシウム、アルミニウムケイ素、ナトリウム、・添加剤、増ちょう剤、外部混入異物銅が比較的高い値でした。転がり軸受の型番から保持器の摩耗であると推定されます。保持器が摩耗した場合、転動体とのギャップが大きくなると共に振動が増大し、摩耗の進行に繋がることが懸念されます。
報告№109-09205 報告№109-09205 | 分析№109-001560 分析№109-001560 | 109-001560 | 泡立ち試験の結果は、-と新油値の-に比較して低い値でした。消泡性能が高く、継続使用可能な範囲にあります。また、を示す粘度、水分、全酸価の各データが良好の範囲にあることから、継続使用可能と判断します。機器の潤滑状態潤滑状態の異常の早期発見パラメータである潤滑状態指数は、の乗と濾過設備のない機器であれば、正常な潤滑状態にあると判断できます。当該機の潤滑系は、油中汚染粒子を濾過するフィルタが設置されているため、別紙インライン・オフラインフィルタの影響に示すとおり、潤滑状態が異常となり大型の摩耗粒子が発生したとしても発生した粒子の大部分が捕捉されてしまい、結果として正常な潤滑状態にあると誤認してしまう可能性があります。そのため、フィルタの影響を考慮に入れLCインデックスを求めたところ、その結果は摩耗がやや厳しい状態に分類されるの乗領域となりました。計算により求めたLCインデックスがこの値であれば、ギヤおよび転がり軸受の継続続使用は可能と思われますが、的確な潤滑状態を確認するには、再分析による確認が必要です。再分析は、前回採油から今回採油までヶ月経過していますので、安全をみてヶ月後を推奨します。は良好と判断します。粘度は良好。粘度は.mm/sと新油値.mm/sに比較して、粘度変化率は-％で、当社推奨の管理限界値である±％以内にあり、良好と判断します。粘度はmm/sとなっています。粘度はmm/sとなっています。粘度指数はとなっています。粘度指数はとなっています。泡立ち試験は良好。泡立ち試験は-と新油値に比較して低く、消泡性能が高いことから、良好と判断します。水分は新油値より若干高い値となっています。水分はppmと新油値より若干高い値となっています。全酸価は良好。全酸価はmgKOH/gと新油値.mgKOH/gに比較して高いものの、IRの結果で油劣化の兆候を示すカルボン酸の吸収が確認されていないことから、良好と判断します。機器の潤滑状態精密な濾過設備がない機器であれば、潤滑状態指数は正常の範囲にあると判断します。潤滑状態指数は正常の範囲にあると判断します。異常摩耗の早期発見パラメータである潤滑状態指数がの乗と精密な濾過設備がない機器であれば、潤滑状態指数は正常の範囲にあると判断します。
報告№107-4545 報告№109-09146 | 分析№107-02185 分析№109-001225 | 109-001225 | トライボ診断の結果、全てのデータが良好であることから、この油は継続使用可能と判断します。は良好と判断します。粘度は良好。粘度は.mm/sと新油値mm/sに比較して、粘度変化率は-.％で、当社推奨の管理限界値である±％以内にあり、良好と判断します。粘度はmm/sとなっています。粘度はmm/sとなっています。粘度指数はとなっています。粘度指数はとなっています。水分は良好。水分はppmと当社推奨の管理限界値の以下であり、良好と判断します。全酸価は良好。全酸価は.mgKOH/gと新油値.mgKOH/gに比較して高いものの、IRの結果で油劣化の兆候を示すカルボン酸の吸収が確認されていないことから、良好と判断します。
報告№109-09136 報告№112-00472 | 分析№109-001160 分析№112-001978 | 112-001978 | 潤滑油は継続使用可能な状態にあると判断します。は良好と判断します。粘度粘度はmm/sと新油値mm/sに比較して、粘度変化率は+％で、当社推奨の管理限界値である±％以内にあり、良好と判断します。水分はppmと当社推奨の管理限界値の以下であり、良好と判断します。酸価は.mgKOH/gと新油値以下にあり、良好と判断します。IRIRの結果、油劣化の兆候を示すカルボン酸の吸収が確認されていないことから、良好と判断します。RBOTRBOTはminと当社推奨の管理限界値のmin以上であり、良好と判断します。
報告№109-09136 報告№112-00188 | 分析№109-001160 分析№112-000764 | 112-000764 | 潤滑油は継続使用可能な状態にあると判断します。但し、今後は障害予防を目的に以下の対策を推奨します。追加分析消泡性能が低下した場合、ギヤ歯面での油膜形成に影響が出て摩耗が進展することがありますので、フェログラフィーおよびSOAP-Tを追加して摩耗により発生する油中金属濃度や潤滑状態を確認することを推奨します。泡立ち試験泡立ち試験の結果は、-と新油値が-であるのに比較して高い値となっていたことから、消泡性能が低下していることが分かりました。今後の使用状況によっては油の酸化劣化が進行したり、ギヤ歯面およびベアリング軌道面で油膜切れが発生したりする場合があるため、消泡剤の添加による消泡性能の改善など何らかの対応が必要になると思われます。分析結果泡立ち試験の結果、消泡性能が低下していることが確認されました。粘度粘度はmm/sと新油値mm/sに比較して、粘度変化率は-％で、当社推奨の管理限界値である±％以内にあり、良好と判断します。泡立ち試験泡立ち試験は-と新油に比較して高い値でした。水分はppmと当社推奨の管理限界値の以下であり、良好と判断します。酸価は.mgKOH/gと新油値.mgKOH/gに比較して高いものの、IRの結果で油劣化の兆候を示すカルボン酸の吸収が確認されていないことから、良好と判断します。
報告№101-6112 | 分析№101-01280 | 101-01280 | 精点Aを実施した結果、重量汚染度を除く項目は良好であった。重量汚染度が、mg/mlと当社推奨の管理限界値を超えていた。重量汚染度が管理限界を超えた要因は、D－SOAPの結果で、油の添加剤成分の亜鉛がppmと非常に多く検出されており、添加剤に使用されている亜鉛が劣化した結果、スラッジが増加したためによるものと考えられた。このスラッジは粘着性があり、発電機起動時の軸受回転トルクを増大させ起動開度の増大や、起動障害にいたる場合があるため、除去することが必要と考えられます。除去方法は、貴工務所管内をはじめ、他店所でも数多く実績のある当社製清浄分散剤TS－の投与と濾過を推奨します。尚、SOAPの結果、主に酸化防止剤として添加している亜鉛が前回から今回までの年間でppmからppmへ%減少しています。今後、酸化防止剤の減少傾向が早まる場合がありますので年に度RBOT、SOAP、全酸価、IRを実施し、酸化防止剤の減少速度を確認されることを推奨します。
報告№109-09469 報告№109-09469 | 分析№109-002899 分析№109-002899 | 109-002899 | ・摩耗状態SOAP／D－SOAPの結果で比較的多く検出された元素は、鉄、鉛および銅であり、また観察された摩耗粒子が異物の噛み込みなどで発生する切削粒子と摩擦面の疲労で発生する疲労摩耗粒子が主体的であることから、本軸受内部で発生している摩耗形態は切削摩耗と疲労摩耗の混在であることがわかりました。異常摩耗の早期発見パラメータであるフェログラフィーのIs値は、潤滑状態がやや厳しい値を表すの乗ですが、フレーキングによる摩耗粒子が観察されなかったことから、軸受寿命の指標であるフレーキングは発生していなと判断できます。転がり軸受に切削摩耗が発生している場合、軸受の寿命が分の程度に低下することが知られており、定期的なトライボ診断による状態監視が必要と考えます。また、切削摩耗発生の原因となる混入異物が残留している場合、この異物により切削摩耗が継続して発生する可能性があります。・汚染度計数汚染度はNAS級以上と汚染されていました。汚染度が高い要因は、摩耗粒子によるものと考えられます。・を示す粘度、水分、全酸価、IRの各データは良好でした。結論軸受の摩耗は発生していますが、現在のところ潤滑油および軸受は継続使用可能な状態にあると判断します。今後は、切削摩耗による摩耗の進行を監視するため、定期的に分析を実施することを推奨します。次回分析の時期を理論的に求めたところ、最短で約時間となります。この時間は、油中汚染物が均一になるために必要とする時間であり、この時間を経過すれば、再分析の結果から状態の傾向を確認することが可能となりますので、これを参考に次回分析時期を検討されることを提案します。尚、計数汚染度がNAS級以上と汚染されており、汚染粒子による摩耗の進行が懸念されるため、可能であれば、予防処置として濾過等による汚染状態の改善をはかることを併せて推奨します。
報告№108-0255 報告№108-0270 | 分析№108-01947 分析№108-01948 | 108-01948 | 本試料は、潤滑油の分析結果から継続使用が可能であると判断できました。これは、転がり軸受軌道面で発生している摩耗が、マイルド摩耗と呼ばれる正常な摩耗であることが確認されたことによります。マイルド摩耗は、機械が正常な摩耗をしている場合に発生するもので、金属がマイルドに擦られることにより金属表面に摩耗が極めて少ない特殊な表面層が形成され、摩擦表面は平滑な状態となるもので、この状態が安定である限り摩耗状態は正常であり発生する摩耗粒子は少ないことが分かっています。計数汚染度は良好と判断します。計数汚染度は良好と判断します。計数汚染度はNAS級と当社推奨の管理限界値のNAS級以内にあり、良好と判断します。重量汚染度は.mg/mlでした。重量汚染度は.mg/mlでした。機器の潤滑状態機器の潤滑状態は正常と判断します。SOAPの結果、鉄が検出されました。SOAPの結果、摩耗により発生する鉄、油の添加剤成分であるリンが検出されました。D－SOAPの結果、鉄が検出されました。D－SOAPの結果、摩耗により発生する鉄、油の添加剤成分であるリンが検出されました。フェログラフィーの結果は良好です。異常摩耗の早期発見パラメータであるフェログラフィーのIs値がの乗と良好の範囲にあることから、潤滑状態は正常と判断します。
報告№109-09136 | 分析№109-001160 | 114-000757 | 潤滑油は物理的性状が良好の範囲にあることから継続使用可能な状態にあると判断します。但し、油中の汚染度がやや高いことから、今後、さらに汚染度が増加した場合、摩耗粒子や異物等の夾雑物が潤滑部に噛み込むことによる摩耗の発生が懸念されるため、定期的に分析を実施し、汚染粒子数の増加および摩耗状態を監視することを推奨します。分析結果計数汚染度はNAS級と当社推奨の管理限界値以下であるものの、やや高い値でした。粒度分布比粒度分布比は、摩耗が安定した潤滑状態での粒子数データを分母とし、その後の機器稼動させた際の粒子数データを分子として、摩耗状態の推移を無次元化した粒子数の比であり、潤滑状態を評価するパラメータのつです。今回の分析は、本設備において、初回の分析であるため、定常摩耗状態の粒子数データがないことから、更油後から平衡濃度に到達するまでの時間および、新油からの粒子増加量を基に計算される粒子数増加傾向に基づき算出した平衡濃度を分母に粒度分布比を求めました。その結果は、以下のようになりました。～μmサイズで、～μmサイズで摩耗状態が良好である場合、サイズの小さい摩耗粒子から粒子数が増加し、潤滑状態が厳しくなるにつれ、大型の摩耗粒子が発生しやすくなります。今回は～μmサイズの粒度分布比がと、～μmサイズの粒度分布比に比較して大きく、粒子濃度がやや高いことから、今後摩耗が進行していく可能性が考えられます。そのため、再分析により摩耗が進行しているか、進行していないかを確認し、進行が確認された場合は、傾向監視の周期を更に短縮すると同時に、点検を検討する必要が出てきます。傾向監視により、進行していないことが確認できた場合は、再分析を中止し、年に度程度の分析による監視に変更してもよいと判断します。粘度、水分、酸価、IRの各データは良好と判断します。
報告№102-6165 報告№102-6165 | 分析№102-03073 分析№102-03073 | 102-03073 | 精点Aを実施した結果、を示す粘度、水分、全酸価、IR、RBOTの各データは管理基準値内にあり、この油は継続使用可能と判断します。但し、本試料油は、油濾過機が設置されている油槽であるため、油中の粒子が除去されていますので、診断は油濾過機による減少率を考慮して潤滑状態を解析する必要があります。今回の解析は、十分に濾過時間が経過し、油中粒子が飽和状態になっていると仮定しています。油濾過機による油中の摩耗粒子の減少率は油濾過機の入口と出口の汚染度を評価し、その結果から求めますが、今回は油濾過機の出口から採取した試料がありませんので、減少率を濾過能力が良好とされる一般的な濾過率.として解析を行います。尚、濾過率を考慮した減少率は油濾過機の吐出量と総油量との比から換算します。本機の油濾過機の吐出量は毎時L、設備油量はLですので減少率は.となります。油濾過機により時間で.％の粒子が減少するとした場合、油がパスして増加する粒子数は、今回計数汚染度の～μmレンジですと個/mlの.％の個/mlとなります。更に、この発生粒子数から平衡濃度を計算します。平衡濃度は下式により求めます。平衡濃度＝発生粒子数／減少率・式油濾過機が設置されていない場合の減少率を.とすると平衡濃度は個/mlとなります。このことから分かるように、本試料油中の汚染度は、油濾過機が設置されていることでNAS級と清浄になっていますが、油濾過機がないと仮定した場合、計算により求めたように～μmレンジの汚染度はNAS級の汚染状態になる可能性を示唆するものととらえる事が出来ます。他のレンジを同様に計算すると以下のようになり、NAS級となります。～～～～以上等級級以上のことから、濾過機を使用しなくても、NAS級と清浄な状態が保持できると考えられることから、潤滑状態も良好な状態にあると判断します。今後、傾向を見るため、油槽から採油すると同時に油濾過機の濾過前と濾過後の位置から採油を実施し、分析結果から減少率を導き、その減少率を上記方法により油濾過機がない場合の粒子数を求め、その粒子数の変化により金属接触が進行しているか落ち着いてきているのかを確認されることを推奨します。尚、RBOTが前回に比較し、min上昇したのは、新油の補充、又は、更油の影響によると思われます。今後は、今回のRBOT値によりデータ管理を行います。
報告№109-09136 報告№110-00367 | 分析№109-001160 分析№110-001679 | 110-001679 | 摩耗状態前回に比較してSOAP／D－SOAPの結果、鉄濃度に大きな変化はなく、異常摩耗の早期発見パラメータであるフェログラフィーのIs値がのマイナス乗と良好でした。汚染度前回に比較して計数汚染度はNAS級から級にランク減少し、良好でした。粘度、水分、全酸価、IR、RBOTの各データは良好でした。なお、油の残存寿命を示すRBOTの結果から、前回からの減少傾向による本試料油の余寿命は今回採油から年ヶ月と推定されました。潤滑油および対象設備は継続使用可能な状態にあると判断します。
報告№109-09136 報告№111-00722 | 分析№109-001160 分析№111-003681 | 111-003681 | 潤滑油および軸受は継続使用可能な状態にあると判断します。但し、今後も摩耗の進行を傾向監視するため、以下の対策を推奨します。定期的な分析疲労摩耗の進行を監視するため、定期的に分析を実施し、摩耗の進行状況を確認することを推奨します。フェログラフィー異常摩耗の早期発見パラメータとして摩耗粒子を定量化して評価するフェログラフィーのIs値は、潤滑状態が正常なのマイナス乗でした。摩耗粒子の形態で比較的多く観察された粒子は、繰返し応力を受けて発生する疲労摩耗粒子でした。これらの摩耗粒子が観察された場合、潤滑部で発生している摩耗形態は、疲労による疲労摩耗であることが分かります。Iカップリング発光分光分析供試の潤滑油を分析した結果、検出された金属元素は、SOAPの結果表に示すように、鉄、リン、ナトリウムでした。検出されたこれらの金属元素から発生箇所を推定すると鉄・軸受等リン、ナトリウム・外部混入異物であると思われます。このうち、機械部品が摩耗したと思われる元素はのグループです。SOAPで油の添加剤成分として含まれているリンがppm検出されました。使用油であるFBKタービンには、添加剤は含まれていないことから、異種油が混入した可能性があります。IRの結果、新油に比較して異なるピークが確認されていないことから、含まれていても微量であると思われます。計数汚染度、重量汚染度は共に良好でした。粘度、水分、酸価、IR、RBOTの各データは良好でした。尚、別紙RBOTの減少傾向から油の余寿命を求めた結果、本試料は直近の更油から起算して稼働日数が年月まで使用可能であることが分かります。
報告№109-09136 報告№113-00756 | 分析№109-001160 分析№113-001506 | 113-001506 | 分析の結果、前回に比較して鉄濃度は減少し、Is値はの乗から変化ないことから摩耗状態は安定しており、現時点では減速機の状態は健全であると判断します。尚、現時点では良好な状態にあると判断できますが、分解点検の必要性を検討するために、後回分析を行い、本分析結果を含めた合計回のデータが健全な範囲にあるかを確認することが重要です。定期的な分析定期的な分析を実施することにより、データの変化から異常の兆候を早期に発見することが可能となります。将来的な摩耗の進行を監視するため、定期的に分析を実施することを推奨します。は、フェログラフィーおよびSOAP/D-SOAPSOAP-Tの結果から総合的に判断した結果、正常な状態にあると考えられます。フェログラフィー【異常摩耗指数：Is値】Is値は異常摩耗の早期発見パラメータのつで、摩耗粒子を定量化するために用います。前回に比較してIs値はの乗から変化はなく、摩耗状態は安定していると考えられます。フェログラフィー【定性分析：摩耗粒子および摩耗形態観察】分析結果から観察された全ての粒子量は少でした。Iカップリング発光分光分析【SOAP-T】検出された金属元素から発生箇所を推定すると、以下の通りでした。鉄、銅、錫、亜鉛・ギヤ、軸受等リン、モリブデン・添加剤カルシウム、アルミニウム、ケイ素、ナトリウム、マグネシウム・外部混入異物
報告№109-09094 報告№109-09094 | 分析№109-000926 分析№109-000926 | 109-000926_100127 | 分析の結果、ちょう度値と新グリース値に比較して上昇し、当社推奨の管理上限値であるを超えていることから、軟化していることが分かりました。軟化したグリースを使用した場合、グリースの漏洩や軸受等で油膜切れが発生することが懸念されるため、グリースを交換されることを推奨します。有機物・有機化合物の結果、新グリースと異なるピークが確認されたことから、グリース名が違うか、或いは、異種グリースが混入した可能性が考えられますので、ご確認下さい。≪状態監視とパラメータ≫分析の目的および各分析のパラメータは以下の通りです。特性低下目的：グリースの分析結果から、グリースの物理的性状や劣化傾向などを確認する。全酸価JISK赤外線吸収スペクトルJISKちょう度JISK滴点JISK摩耗目的：グリース中の摩耗粒子を分析する事により、回転・摺動部の潤滑状態、摩耗劣化の程度、余寿命などを解析する。摩耗診断電子顕微鏡観察JISKX線マイクロアナリシス油中金属濃度）JISK≪分析結果≫特性低下全酸価：良好全酸価mgKOH/gは新油値の.mgKOH/gに比較し高くはあるものの、有機物・有機化合物試験の結果で油劣化の兆候を示すカルボン酸の吸収が見られないことから問題は無いと判断します。赤外線吸収スペクトル：良好ちょう度：要処置ちょう度値と当社推奨の管理上限値であるを超えていました。滴点：良好滴点はと新油値のに比較し大きな変化はないことから問題は無いと判断します。摩耗摩耗診断電子顕微鏡観察・X線マイクロアナリシス：今回は実施していません。油中金属濃度：今回は実施していません。
報告№107-6000 報告№107-5009 | 分析№107-00010 分析№107-00255 | 107-00255 | 精点Aを実施した結果、摩耗の安定が確認され、潤滑油も継続使用可能な状態にあると判断します。これらのことは、前回に比較して、計数汚染度は等級に変化がないことSOAP／D-SOAPの鉄および錫濃度に変化がないこと異常摩耗の早期発見パラメータであるフェログラフィーのIs値が.と良好の範囲にあることを示す粘度、水分、全酸価、IRの各データが良好の範囲にあること以上のことから判断しました。
報告№108-5071 報告№110-00637 | 分析№108-02721 分析№110-002888 | 110-002888 | 潤滑油は継続続使用可能な状態にあると判断します。但し、水分が前回同様に新油に比較して高い値を示しています。使用油であるAlphasynPGは、ポリグリコールベースの合成ギヤオイルであるため、水分を吸収しやすい特性があります。今後は定期的な分析により、水分濃度の増加とともに水分の影響による腐食摩耗の発生に注意し管理されることを推奨します。分析結果水分が新油に比較して高い値でした。粘度粘度は.mm/sと新油値.mm/sに比較して、粘度変化率は-％で、当社推奨の管理限界値である±％以内にあり、良好と判断します。泡立ち試験泡立ち試験は-であり、良好と判断します。水分はppmと新油値より高い値でした。全酸価全酸価は.mgKOH/gと新油値.mgKOH/g以下であり、良好と判断します。
報告№103-4561 | 分析№103-02644・2645 | 103-02644_2645 | 今回採油が停止中であったため、油槽中層部と底部の箇所から採油を実施し、軸受の潤滑状態を分析結果から診断しました。分析の結果、油槽底部から採油を実施したサンプル油の計数汚染度がNAS級以上と底部に堆積していた汚染物の影響で高い値を示しているものの、油槽中層部から採油を実施したサンプル油の計数汚染度はNAS級と清浄な状態でした。これは、主機停止から時間以上経過していたため、油中粒子が沈降したことが影響しているものと考えられました。一方、油中の摩耗粒子をフェログラフィー及びSOAP／D-SOAPにより分析しました。その結果、摩耗により発生した摩耗粒子や、摩耗に悪影響を与える砂や鉄錆等の異物は少なく、潤滑状態は良好な状態であると判断します。尚、を示す粘度、水分、全酸価、IRの各データが良好であることから、この油は継続使用可能と判断します。
報告№113-00419 報告№114-00125 | 分析№113-001657 分析№114-000373 | 114-000373 | 潤滑は良好の範囲にあることから、潤滑油は継続使用可能な状態にあると判断します。但し、油中の汚染度が高いことから、今後、油中の固形異物が潤滑部へ噛み込み、切削摩耗が発生することが懸念されます。軸受は良好の範囲にあることから、軸受は継続使用可能と判断します。但し、D-SOAPで軸受メタルの主成分である錫がと検出されたことから、今後の摩耗推移を確認するためにも傾向監視を継続することが有効です。濾過油中の汚染度が高いことから、摩耗粒子や異物等の夾雑物が潤滑部に噛み込むことによる摩耗の進行が懸念されるため、濾過を推奨します。あと回初期試験を実施今後、軸受メタルの摩耗の進行状況を監視するため、あと回初期試験実施を推奨します。異常摩耗の兆候を示す摩耗粒子が顕著に観察されなかったものの、異常摩耗の早期発見のパラメータであるIs値はレベルとやや高く、また、D-SOAPで軸受メタルの主成分である錫が検出されたことから、軸受メタルの摩耗が懸念されます。計数汚染度はNAS級を上回っており、管理限界値を超えていました。フィルタ残渣に金属片、鉄錆、砂等が確認されたことから、汚染度がやや高い要因は、摩耗粒子と外部混入異物と思われます。IR、RBOTの各データは良好です。
報告№109-09359 報告№109-09359 | 分析№109-002442 分析№109-002442 | 109-002442 | 分析の結果、摩耗の安定が確認され、潤滑状態は正常と判断します。これらのことは、前回に比較して、計数汚染度は等級に変化はなく、SOAP／D-SOAPの鉄濃度に変化がないこと異常摩耗の早期発見パラメータであるフェログラフィーのIs値がのマイナス乗と良好の範囲にあること以上のことから判断しています。は良好と判断します。計数汚染度計数汚染度はNAS級と当社推奨の管理限界値のNAS級以内にあり、良好と判断します。重量汚染度は.mg/mlと当社推奨の管理限界値のmg/ml以内にあり、良好と判断します。機器の潤滑状態機器の潤滑状態は正常と判断します。SOAPSOAPの結果、油の添加剤成分であるリンが検出されました。摩耗により発生する鉄が検出されていないことから、良好と判断します。D－SOAPD－SOAPの結果、摩耗により発生する鉄が検出されていないことから、良好と判断します。フェログラフィー異常摩耗の早期発見パラメータであるフェログラフィーのIs値がのマイナス乗と良好の範囲にあることから、潤滑状態は正常と判断します。
報告№109-09136 報告№111-00411 | 分析№109-001160 分析№111-001953 | 111-001953 | 酸化安定度の結果から油の劣化は確認されませんでした。本試料油のエンジン油は、添加剤の影響で新油でも酸化安定度が低く、酸化安定度による管理には適していない油種です。そのため、タービン油と同様の精度を得るには、粘度、酸価、有機物・有機化合物などの分析を実施し、これらのデータから総合的に判断することを推奨します。酸化安定度はminであり、当社推奨の管理限界値のmin以上であることから、良好と判断します。
報告№106-0025 報告№106-6144 | 分析№106-00118 分析№106-03033 | 106-03033 | 前回の分析結果で、フレッティングにより発生するμm未満の赤錆、金属接触が厳しい場合に発生するμmサイズのシビア粒子が観察された。現在の摩耗状態を確認する。精点Bを実施した結果、摩耗の安定が確認され、潤滑油も継続使用可能な状態にあると判断します。これらのことは、前回に比較して、計数汚染度はランク減少したこと摩耗粒子形態観察の結果、前回同様にフレッティングにより発生したμm未満の赤錆は観察されたものの、大型の摩耗粒子が観察されず、かつ、異常摩耗の早期発見パラメータであるフェログラフィーのIs値がと良好の範囲にあったことSOAP／D-SOAPの鉄及び錫濃度に変化がないこと以上のことから判断しました。
報告№102-0265 | 分析№102-02631 | 102-02631 | 濾過前の試料油を分析した結果、フェログラフィーを除く項目は良好でした。フェログラフィーの結果、潤滑異常の早期発見パラメータである、Is値が.と非常に良好の範囲にあるものの、摩耗粒子の形態観察結果から、フレッティングにより発生したμm未満の赤錆、外部から混入した砂、鉄錆等の異物が多く見られました。フレッティングはスラストランナー固定部やスラストメタル台金部の鉄系材料が接合されたり、勘合されていたりする部分から発生します。フレッティングによる赤錆が少量発生しても直ちに異常ではありませんが、起動停止が頻繁にあるような場合には、軟らかい軸受表面に、硬いフレッティング粒子が埋め込まれそれが原因で、起動時のトルク増大による起動開度の増加にもなる事があります。巡視の際には、起動開度の増大や、軸受温度の跳ね上がり等の変化に注意して下さい。また、埋め込まれたこれらの粒子による摩耗の進行もありますので、次年度の分析時には、この点に注意が必要です。尚、RBOTが前回に比較し、min上昇したのは、新油の補充の影響によると思われます。今後は、今回のRBOT値によりデータ管理を行います。
報告№106-0227 報告№106-0316 | 分析№106-01279 分析№106-01679 | 106-01679 | 濾過前の試料油を分析した結果、RBOTが前回から日でmin減少していました。このまま継続使用した場合、この減少傾向から限界値に到達するのは、別紙図RBOTの減少傾向に示すように年月と推定されました。今後、劣化速度が加速することも予想されます。これらの障害発生に対する弊害を勘案の上、予防処置としてヶ月以内に再度分析を実施し、油の劣化状況を確認されることと同時に、更油を計画されることを推奨します。
報告№109-09573 報告№109-09573 | 分析№109-003538 分析№109-003538 | 109-003538 | ・油中金属濃度油中金属濃度の結果、鉄および銅、亜鉛が比較的多く検出されました。・汚染度重量汚染度がmg/mlと当社推奨の管理限界値を超えていました。汚染度が高い要因は、摩耗と油の添加剤成分の析出によるものと思われます。・水分は良好でした。粘度、全酸価の各データは新油データを基準として評価しています。今回は、新油データがなく評価できなかったため、今後は現在充填用に使用している新油を分析し、そのデータを基準に管理する必要があります。結論シリンダ摺動面および銅を使用した箇所の摩耗、スラッジの発生が確認されました。今後、バルブ類の動作障害等が発生することが懸念されるため、スラッジ溶解剤の投与と濾過実施を推奨します。尚、油の劣化状況をより精密に判定するには新油との比較が必要です。現在使用している貴社保有の新油をご提供下さい。
報告№109-09136 報告№112-00677 | 分析№109-001160 分析№112-003143 | 112-003143 | 潤滑油の劣化は確認されていないことから、継続使用可能と判断します。尚、汚染度が高い値でした。フィルタ表面の異物観察で樹脂等が観察されたことから、汚染度が高い要因は、採油時に混入したものか、或いは、排油プラグに沈殿していた外部混入異物を採取した影響と思われます。減速機減速機は継続使用可能な状態にあると判断します。但し、将来的な摩耗進行の有無を確認するためにも傾向監視を継続することが有効です。定期的な分析定期的な分析を実施することにより、データの変化から異常の兆候を早期に発見することが可能となります。今後懸念される疲労摩耗の進行を監視するため、定期的に分析を実施することを推奨します。はフェログラフィーおよびSOAP／D-SOAPの結果から総合的に判断した結果、継続使用は可能ですが、機器の機能を保持するためにも傾向管理が有用と考えます。フェログラフィー【定量分析：Is値】Is値は異常摩耗の早期発見パラメータのつで、摩耗粒子を定量化するために用います。今回のIs値はの乗とやや高い値でした。フェログラフィー【定性分析：摩耗粒子および摩耗形態観察】分析結果から比較的多く観察された摩耗粒子は、以下の通りでした。疲労摩耗粒子・繰返し応力を受けて発生。フリクションポリマ・局部的に高圧・高温となる場合に発生。Iカップリング発光分光分析【SOAP／D-SOAP】検出された金属元素から発生箇所を推定すると、以下の通りでした。鉄、銅、錫、亜鉛・ギヤ、軸受等リン・添加剤カルシウム、バリウム、カルシウム、ケイ素、ナトリウム、ホウ素・外部混入異物計数汚染度は、NAS級以上と当社推奨の管理限界値を超えていました。D-SOAPで油の添加剤成分であるリンが検出され、フィルタ表面の異物観察で表面が茶褐色で鉄錆、砂等が観察されたことから、汚染度が高い要因は、摩耗とスラッジ、そして外部混入異物の影響と思われます。粘度、水分、酸価、IRの各データは良好でした。
報告№108-0227 報告№110-00766 | 分析№108-01664 分析№110-003640 | 110-003640 | Iカップリング発光分光分析供試のタービン油を分析した結果、検出された金属元素は、SOAP／D－SOAPの結果表に示すように、鉄、銅、錫、リン、カルシウム、ケイ素、ナトリウムが検出されました。これらの検出された金属元素から発生箇所を推定すると鉄、銅、錫・軸受等リン・オイル添加剤カルシウム、ケイ素、ナトリウム・外部混入異物であると思われます。このうち、機械部品が摩耗したと思われる元素はのグループです。軸受の余寿命金属元素分析で軸受メタルの主成分である錫が検出されたため、前回と今回の分析結果を基にメタル摩耗の状態を検討しました。検討には、下式で摩耗速度を計算し、その結果から現時点における平均的な摩耗深さを求めました。y=×-x-.----ここでy:平均的な摩耗深さx:運転時間その結果、摩耗の深さは軸受表面から.μmであると推定でき、本軸受がこの摩耗速度で使用継続された場合の摩耗の限界に到達する時間、いわゆる限界使用時間は、軸受の表面粗さをsとした場合の余寿命は約万時間になると推定されました。このことか分かるように、本軸受の摩耗速度は非常に小さく、潤滑状態は良好な状態で推移しているものと判断できます。フェログラフィー異常摩耗の早期発見パラメータとして摩耗粒子を定量化して評価するフェログラフィーのIs値は、潤滑状態が正常なの乗でした。摩耗粒子の形態で比較的多く観察された粒子は、潤滑状態が正常な場合に発生する摩耗粒子でした。このような摩耗粒子が観察された場合には、潤滑部では正常なマイルド摩耗が発生していることが分かります。計数汚染度、重量汚染度は共に良好でした。IRの結果、新油のIRスペクトルと一致しない箇所が確認されました。異種油の混入または油名の誤りなどが考えられます。軸受および潤滑油は継続使用可能な状態にあると判断します。尚、異種油の混入の有無、油名の再確認をお願いいたします。
報告№108-5082 報告№108-5082 | 分析№108-02992 分析№108-02992 | 108-02992 | トライボ診断の結果、泡立ち試験を除く項目は良好です。泡立ち試験の結果は、一般的には消泡性能が低くいと判断できる値の-ですが、新油値の-と同レベルにあったため、良好と判断します。機器の潤滑状態潤滑状態指数はの乗と濾過設備のない機器であれば正常な潤滑状態にあると判断できますが、ギヤボックスの油系統にはインラインフィルタとオフラインフィルタがあり、μmサイズ以上の粒子の大部分は捕捉され、異常な摩耗状態が発生したとしても正常な潤滑状態にあると誤認してしまう可能性があります。そこで、フィルタが設置されていない場合の潤滑状態を、一般的なフィルタの効率である.と仮定し、粒子の発生状況から潤滑状態を推定します。その結果、ギヤは継続使用可能な状態にあると思われますが、潤滑状態指数は摩耗がやや厳しい状態であるの乗領域にあると推定できます。推定結果は、フィルタの濾過効率を仮定して求めたものですが、フィルタがない状態では油中の粒子濃度は現在より高いことは明らかです。そのためヶ月後に再度分析を実施し、摩耗進行の有無をチェックすることを推奨します。尚、フィルタの捕捉の影響による誤認を避けるため、これまでの採油箇所に加え、インラインフィルタやオフラインフィルタの捕捉物も分析し、その結果から潤滑状態を評価することを提案します。フィルタ捕捉物の分析を実施する際には、フィルタ使用時間の情報をご提供いただけますようお願い致します。泡立ち試験の結果、消泡性能が低いと判断できる値であるものの、新油と同レベルにあると判断します。水分が新油に比較して高い値です。使用油であるAlphasynPGは、ポリグリコールベースの合成ギヤオイルであるため、水分を吸収しやすい特性があります。今後は、水分濃度の増加に注意されることを推奨します。粘度は良好。粘度は.mm/sと新油値.mm/sに比較して、粘度変化率は-.％で、当社推奨の管理限界値である±％以内にあり、良好と判断します。粘度はmm/sとなっています。粘度はmm/sとなっています。粘度指数はとなっています。粘度指数はとなっています。泡立ち試験は-となっています。泡立ち試験の結果は、-と新油と同レベルにあり、消泡性能が新油と同レベルにあると判断します。水分は新油値より若干高い値となっています。水分はppmと新油値より若干高い値となっています。全酸価は良好。全酸価は.mgKOH/gと新油値.mgKOH/gに比較して高いものの、IRの結果で油劣化の兆候を示すカルボン酸の吸収が確認されていないことから、良好と判断します。機器の潤滑状態摩耗粒子の形態観察の結果、ギヤ歯面の摩耗で発生したと推定されるμmサイズの摩耗粒子が観察されています。μmサイズの摩耗粒子が観察されています。異常摩耗の早期発見パラメータである潤滑状態指数がの乗と正常の範囲にあるものの、摩耗粒子の形態観察の結果、ギヤ歯面の摩耗で発生したと推定されるμmサイズの摩耗粒子が観察されています。
報告№109-09136 報告№111-00666 | 分析№109-001160 分析№111-003357 | 111-003357 | トライボロジーを活用した設備診断法による結果、潤滑油および減速機は継続使用可能な状態にあると判断します。今後も定期的なトライボロジーを活用した設備診断法によるCBMの実施を推奨します。定期的な分析疲労摩耗の進行を監視するため、定期的に分析を実施し、摩耗の進行状況を確認することを推奨します。バックラッシによる評価トライボロジーを活用した設備診断法では、バックラッシの増加量を分析結果から計算できますので、構造が確認できる図面、ギヤの形式、歯形、モジュール、歯数、歯幅、油入替後の稼働時間ならびに分解点検後の稼働時間をお知らせ下さい。計算結果をご報告いたします。フェログラフィー異常摩耗の早期発見パラメータとして摩耗粒子を定量化して評価するフェログラフィーのIs値は、潤滑状態が正常なの乗でした。摩耗粒子の形態で比較的多く観察された粒子は、繰返し応力を受けて発生する疲労摩耗粒子でした。これらの摩耗粒子が観察された場合、潤滑部で発生している摩耗形態は、疲労による疲労摩耗であることが分かります。Iカップリング発光分光分析供試の潤滑油を分析した結果、検出された金属元素は、SOAP-Tの結果表に示すように、鉄、リン、カルシウム、アルミニウム、ナトリウム、ホウ素、モリブデンでした。検出されたこれらの金属元素から発生箇所を推定すると鉄・ギヤ・軸受等リン、モリブデン・オイル添加剤カルシウム、アルミニウム、ナトリウム、ホウ素・外部混入異物であると思われます。このうち、機械部品が摩耗したと思われる元素はのグループです。計数汚染度は良好でした。粘度、水分、酸価、IRの各データは良好でした。
報告№109-09136 報告№112-00699 | 分析№109-001160 分析№112-003232・3280 | 112-003232_3280 | 年稼動相当油の劣化は確認されず、汚染度も良好な範囲にあることから、継続使用可能な状態にあると判断します。また、鉱物油から生分解性油に変更しても問題はないと思われます。対象設備異物の噛み込みや金属表面の微小突起により発生する切削摩耗が確認されました。摩耗が進行しやすい状態にあると思われます。年稼動相当油の劣化を評価するパラメータは、粘度の変化、酸価の変化、そしてRBOTによる余寿命評価があります。供試油を分析した結果、これらのパラメータはいずれも大きな変化を示していない事が分かりました。但し、重量汚染度は、当社が推奨する管理基準よりも高い値となっていました。これは、フィルタ表面の異物観察で鉄錆、砂等が観察されたことから、摩耗と外部混入異物の影響と思われました。試料の比較表分析データの比較稼動年数比較データ 年稼動相当 年稼動相当 問題なし 問題なし 計数汚染度 NAS級 NAS級 重量汚染度【mg/ml】 . SOAP-TFE【ppm】 . Is値 の乗 のマイナス乗 観察された摩耗粒子 正常な摩耗粒子切削粒子 疲労摩耗粒子 試料を比較した結果、、計数汚染度は共に大きな変化はありませんでした。但し、以下のデータに変化が見られました。重量汚染度は、.mg/mlからmg/mlに増加していました。SOAP-Tの鉄濃度は増加しているものの、SOAP-Tは増加していないことから、μm以下の微小な摩耗粒子が多いことが分かりました。フェログラフィーの結果、観察された摩耗粒子は年稼動相当では切削粒子主体的に観察されたことに対し、年稼動相当では疲労摩耗粒子が観察され始めていたのが特徴的でした。シリンダ摺動面やポンプ内部では、初期のなじみ摩耗により切削粒子が発生し、その後繰返し応力を受けて疲労摩耗に進展し、摩耗が徐々に進行したものと推定されます。分析結果フェログラフィーおよびSOAP-Tのデータから総合的に解析した結果、摩耗が進行しやすい状態にあると判断します。フェログラフィー【定量分析：Is値】Is値は異常摩耗の早期発見パラメータのつで、摩耗程度を定量化するために用います。今回のIs値はの乗と低い値でした。フェログラフィー【定性分析：摩耗粒子および摩耗形態観察】分析結果から比較的多く観察された摩耗粒子は、以下の通りでした。正常な摩耗粒子・潤滑状態が正常なマイルド摩耗により発生。切削粒子・異物や金属表面の微小突起による切削摩耗により発生。観察された摩耗粒子の中でも切削粒子は、将来的な摩耗の進行に繋がる可能性を示唆しています。切削摩耗は、他の摩耗形態に比較して摩耗進行速度が速く注意が必要で、定期的なトライボ診断による状態監視が必要と考えます。切削摩耗の原因となる混入異物が残留している場合、この異物により切削摩耗が継続して発生する可能性があります。疲労摩耗粒子・繰返し応力を受けて発生。Iカップリング発光分光分析【SOAP-T】検出された金属元素から発生箇所を推定すると、以下の通りでした。鉄、銅、クロム、ニッケル、亜鉛・シリンダ内壁、ポンプ内部等リン、カルシウム・添加剤ナトリウム、ホウ素・外部混入異物計数汚染度、重量汚染度は共に良好でした。粘度、水分、酸価、IR、RBOTの各データは良好でした。分析結果フェログラフィーおよびSOAP-Tのデータから総合的に解析した結果、摩耗が進行しやすい状態にあると判断します。フェログラフィー【定量分析：Is値】Is値は異常摩耗の早期発見パラメータのつで、摩耗程度を定量化するために用います。今回のIs値はのマイナス乗と低い値でした。フェログラフィー【定性分析：摩耗粒子および摩耗形態観察】分析結果から比較的多く観察された摩耗粒子は、以下の通りでした。疲労摩耗粒子・繰返し応力を受けて発生。Iカップリング発光分光分析【SOAP-T】検出された金属元素から発生箇所を推定すると、以下の通りでした。鉄、鉛、銅、亜鉛・シリンダ内壁、ポンプ内部等リン、カルシウム・添加剤ケイ素、ナトリウム、ホウ素・外部混入異物計数汚染度は良好の範囲にあるものの、重量汚染度はmg/mlと当社推奨の管理限界値を超えていました。フィルタ表面の異物観察で鉄錆、砂等が観察されたことから、汚染度が高い要因は、摩耗と外部混入異物の影響と思われます。粘度、水分、酸価、IR、RBOTの各データは良好でした。
報告№108-0135 報告№108-0135 | 分析№108-00840 分析№108-00840 | 108-00840 | トライボ診断の結果、泡立ち試験を除く項目は良好でした。泡立ち試験の結果は、-と新油値の-に比較して高い値でした。消泡性能が低下していることが確認されたことから、今後の使用時間によっては、油の酸化劣化が進行したり、ギヤ歯面およびベアリング軌道面で油膜切れが発生したりする場合があるため、消泡剤の添加による消泡性能の改善が必要になると思われます。一方、摩耗粒子の形態観察でμm以下の小さな摩耗粒子、外部から混入したと思われる鉄錆、砂が観察されたものの、潤滑状態指数はのマイナス乗と濾過設備のない機器であれば正常な潤滑状態にあると判断できる状況でした。但し、ギヤボックスの油系統にはインラインフィルタとオフラインフィルタがあり、μmサイズ以上の粒子の大部分は捕捉され、異常な摩耗状態が発生したとしても正常な潤滑状態にあると誤認してしまう可能性があります。フィルタの捕捉の影響による誤認を避けるため、今後の診断に当たっては、これまでの採油箇所に加え、インラインフィルタやオフラインフィルタの捕捉物も分析し、その結果から潤滑状態を評価することを推奨します。尚、フィルタ捕捉物の分析を実施する際には、フィルタ流量、フィルタ使用時間などの追加情報が必要です。是非ご提供下さい。泡立ち試験の結果、消泡性能が低下していることが確認されました。粘度は良好。粘度はmm/sと新油値mm/sに比較して、粘度変化率は-.％で、当社推奨の管理限界値である±％以内にあり、良好と判断する。粘度はmm/sでした。粘度はmm/sでした。粘度指数はでした。粘度指数はでした。泡立ち試験は-でした。泡立ち試験は-と新油に比較して高い値でした。消泡性能が低下していることが確認されました。水分は良好。水分は.ppmと当社推奨の管理限界値の以下であり、良好と判断します。全酸価は良好。全酸価は.mgKOH/gと新油値.mgKOH/g以内であり、良好と判断します。機器の潤滑状態精密な濾過設備がない機器であれば、潤滑状態指数は正常の範囲にあると判断します。潤滑状態指数は正常の範囲にあると判断します。異常摩耗の早期発見パラメータである潤滑状態指数がのマイナス乗と、精密な濾過設備がない機器であれば、潤滑状態指数は正常の範囲にあると判断します。
報告№109-09136 報告№110-00434 | 分析№109-001160 分析№110-001963 | 110-001963 | 診断目的、汚染度、潤滑状態を確認する。SOAP／D－SOAPの結果、検出された元素は鉄、銅、錫、リン、カルシウム、ナトリウム、ホウ素が検出されました。これら検出された金属元素から発生箇所を推定すると、鉄、銅、錫・軸受等リン・オイル添加剤カルシウム、ナトリウム、ホウ素・外部混入異物であると思われます。このうち、機械部品が摩耗したと思われる元素はのグループです。異常摩耗の早期発見パラメータであるフェログラフィーのIs値がの乗とやや高く、摩耗粒子の形態観察で繰返し応力を受けて発生する疲労摩耗粒子が比較的多く観察されました。潤滑部では、疲労による疲労摩耗が発生していることが分かりました。SOAP／D－SOAPでスラスト軸受の主成分である錫が検出されました。更油後の初期試験を実施していないため、仮に初期値をと仮定した場合、今回の錫濃度がppmであることから、初期値からppm増加したことになります。今回の増加量と更油前のppmを積算した値のppmから軸受表面の平均的な摩耗深さを計算した結果、摩耗深さは.μmとなりました。この摩耗深さは、一般的なメタルの表面粗さのsを上回るものであることから、メタル表面には鏡面状態になっている箇所があり、油膜が形成されにくい状態になっていることを示唆しています。汚染度計数汚染度は良好でした。粘度、水分、全酸価、IRの各データは良好でした。潤滑油および転がり軸受は継続使用可能な状態にあるものの、すべり軸受の摩耗が進行することが懸念されるため、以下の対策を推奨します。スラスト軸受は、摺動面が鏡面状態になっている箇所があり、安定した油膜が形成されにくい状態になっていると思われます。AHは、極めて低速で回転することから油膜が形成し難く、摩耗の進行を回避するのは困難と思われますので、定期的な分析により傾向監視することを推奨します。
報告№107-0366 報告№113-00119 | 分析№107-01900 分析№113-000458 | 113-000458 | 濾過前の試料油を分析した結果、摩耗粒子の形態観察で比較的多く観察された粒子は、以下の通りでした。潤滑状態が正常な場合に発生する摩耗粒子潤滑状態がやや厳しい場合に発生するシビア粒子異物や金属表面の微小突起による切削摩耗により発生する切削粒子また、D-SOAPの結果、鉄が検出されました。主にサーボシリンダ内壁やポンプ内部で摩耗が発生している可能性が考えられます。現在のところ、NAS級と非常に良好の範囲にあるものの、D-SOAPで鉄が検出されたことから、このまま摩耗が進行し、汚染度がNAS級のやや不良領域に上昇した場合、バルブ類の動作障害やフィルタの目詰まり等が発生することが懸念されます。これらの障害発生に対する弊害を勘案の上、ヶ月後に再分析を実施し、汚染度および摩耗の進行状況を確認されることを推奨します。尚、更油によりRBOTが前回に比較してmin増加していますので、今後は今回のRBOT値によりデータ管理を行います。
報告№104-6051 | 分析№104-01053 | 104-01053 | 分析の結果、重量汚染度がmg/mlと当社推奨の管理限界値を超えていました。光学顕微鏡写真の結果、フィルタ表面に茶褐色状のスラッジ状の異物が見られたことから、重量汚染度が高い原因は、スラッジ状の異物によるものと考えられました。D－SOAPで、鉄が、錫が、カルシウムがppm、亜鉛が検出されました。鉄と錫が検出されたのは、メタルの摩耗と鉄を使用した箇所、例えば、主軸や軸受の支持部等の鉄系材料を使用した箇所の摩耗が発生していると考えられました。カルシウムが検出されたのは、オーバーホール中に実施した非破壊検査で、コンクリート製の発電所床に穴を開けたため、空気中に飛散したコンクリート微粉末が集油槽内に混入し、そのコンクリート中に含まれるカルシウムが検出された可能性が考えられました。以上のことから、コンクリートの微粉末などの潤滑油中の汚染粒子が軸受摺動面に噛み込み、摩耗が進行することが懸念されるため、濾過を実施することを推奨します。一方、フェログラフィーの結果、異常摩耗の早期発見パラメータであるIs値がと良好の範囲にあるものの、摩耗粒子形態観察で、摩擦熱が高い場合に発生する球状粒子がやや多く観察されました。球状粒子は、異常の兆候を示す形態のパラメータで、この摩耗粒子が発生する場合、潤滑状態に注意が必要です。中でも、球状粒子には注意が必要です。球状粒子の発生原因は、一般に、溶接工事、溶接作業などによる溶接スパッタの混入、電食による発生、厳しい金属接触による摩耗、が考えられます。発生原因が、の溶接スパッタの混入であれば、今後増加しないと思われますが、が考えられる場合は、原因を取り除かなければ球状粒子は増加すると考えられるため、～ヶ月以内に再度分析を実施し、この球状粒子が増加の有無を確認されることを推奨します。尚、RBOTが前回に比較し、min上昇したのは、更油を実施したためです。今後は、今回のRBOT値によりデータ管理を行います。
報告№109-09136 | 分析№109-001160 | 113-002552 | 対象設備は継続使用可能な状態にあると判断します。但し、潤滑油は水分が高く、SOAP-Tでカルシウム固形分が非常に高い値で検出されたことから以下の対策を推奨します。更油と次回点検でピストンリング、シリンダライナの点検潤滑油の水分が高いことから、金属表面で腐食摩耗が発生し、発生した鉄錆等の粒子が潤滑部に噛み込み摩耗が進行することが懸念されます。また、油中からカルシウム化合物が非常に高い濃度で検出されたため、この化合物がコンロッドメタルやクランクメタルの摩耗を促進させる懸念があることから、更油を推奨します。また、化合物発生の原因は、ピストンリング、シリンダライナの摩耗によって燃焼ガスのシール性が低下し、燃焼ガス中の硫黄分と油中のカルシウム添加剤が反応するためと考えられます。そのため、次回点検ではピストンリング、シリンダライナの摩耗状態の点検を推奨します。定期的な分析今後の切削摩耗、凝着摩耗の推移を監視するため、定期的な分析実施を推奨します。新油の分析酸価は、油の性能を評価するパラメータの一種です。油の性能低下は、新油との比較が必要なことから、未使用油の提供および分析による比較評価を推奨します。異常摩耗の早期発見のパラメータであるIs値は、レベルとやや高い値でした。また、潤滑部の摩耗が認められたため、定期的に潤滑油分析を実施し、摩耗推移を監視することが有用と考えます。フェログラフィーで比較的多く観察された粒子は、以下の通りです。正常な摩耗粒子・潤滑状態が正常なマイルド摩耗により発生。切削粒子・異物や金属表面の微小突起による切削摩耗により発生。シビア粒子・潤滑状態がやや厳しい凝着摩耗により発生。極微小領域で油膜切れが発生したことを示します。切削粒子、シビア粒子は、摩擦面が将来的に異常摩耗へ進展する可能性を示唆しているため、傾向監視が有用と思われます。詳細は、別紙傾向監視が必要な摩耗粒子をご覧ください。コンロッドメタル、クランクメタルの摩耗SOAP-Tでメタルの主成分である錫が、ニッケルが、鉛がppm、銅が検出されたことから、コンロッドメタル、クランクメタルが局所的に摩耗していると推定されました。ディーゼルエンジンのメタルは、別紙コンロッドメタル・クランクメタルの摩耗に示すように、一般的にホワイトメタル層、ニッケル層、銅と鉛の合金であるケルメット層の順に積層構造になっています。今回、ケルメット層の銅、鉛が検出されたことから、ホワイトメタルの一部が摩耗により消失し、その下にあるケルメット層の摩耗が発生している可能性があります。現在のところ低濃度であることから継続使用に支障がない範囲であると判断しますが、今後、摩耗が進行し異常摩耗に進展することを防止するため、傾向分析による摩耗推移の監視が有用です。固形カルシウム化合物の生成SOAP-Tでカルシウムが.検出されました。この固形カルシウムは、潤滑油に混入した燃焼ガス中の酸成分がカルシウム添加剤と中和反応して生成される比較的硬い化合物のため、摺動面に噛み込み、切削摩耗が進行することが懸念されます。詳細は、別紙固形カルシウム化合物の生成をご覧ください。粘度、塩基価の各データは良好です。水分はppmと当社推奨の管理限界値を超えていました。今後、水分の影響でエンジン内部に錆が発生し、その影響で摩耗が発生する懸念があります。酸価は.mgKOH/gでした。当社に新油値のデータがないことから比較評価できませんでした。
報告№102-6192 | 分析№102-03395 | 102-03395 | 本試験は、○○号機で軸振れが発生したため、この影響で、軸受メタルコンタクトが発生していないかを分析により確認しました。主機停止から約時間経過した時点で油槽中層部から採油を実施しているため、油循環中の採油に比較して油中粒子が沈降して低濃度になっている部分を採油していると考えられます。したがって、油が循環している状態で採油を実施した場合に比較して、分析データが低くなっておりますので、異常な状態を見落としてしまう可能性がありますので、このことを考慮して解析を進めます。精点Aを実施した結果、軸受メタルの摩耗が確認されました。光学顕微鏡写真に示すように、金属片が多く見られ、D－SOAPの結果、錫が前回に比較して微増ではあるが上昇していたことから、メタルコンタクトが発生していたものと考えられました。今後、更に摩耗が進行する場合があるため、運転開始週間以内に再度精点Bを実施し、摩耗の進行状況を確認されることを推奨します。これらのことは計数汚染度が、前回のNAS級からNAS級にランク上昇し、異常摩耗の早期発見パラメータである、Is値がのマイナス乗と良好の範囲にあるものの、摩耗粒子形態観察の結果、ホワイトメタルが見られ、又、前回に比較してD－SOAPの錫がからに上昇していた光学顕微鏡写真に示すように、金属片が多く見られたことから判断します。
報告№109-09136 報告№113-00211 | 分析№109-001160 分析№113-000796 | 113-000796_date130912 | 潤滑油の劣化はないものの、油中の汚染度が高い値でした。採油条件の影響で値が高くなっていると考えられますが、異物の影響で将来的に摩耗が進行する懸念がありますので、に示す対策を推奨します。軸受は継続使用可能な状態にあると判断します。シリコン系のグリースや添加剤の確認シリコン系の添加剤やグリースを使用している箇所があるかについてご確認下さい。詳細はを参照下さい。最適な採油方法本試料油は、機器停止中に軸受箱排油口から採油されているため、分析データが高濃度に出ていると推定されます。正確なデータによる診断を行うためにも、今後の採油は、極力運転中もしくは停止直後の油槽中層部から実施されることを推奨します。はフェログラフィーおよびSOAP／D-SOAPの結果から総合的に判断した結果、継続使用は可能ですが、今後の機器の機能を確認するためにも傾向管理が有用と考えます。フェログラフィー【定量分析：Is値】Is値は異常摩耗の早期発見パラメータのつで、摩耗程度を定量化するために用います。今回のIs値はの乗と、やや高い値でした。フェログラフィー【定性分析：摩耗粒子および摩耗形態観察】分析結果から観察された代表的な粒子は、以下の通りでした。疲労摩耗粒子・繰返し応力を受けて発生。樹脂等・外部から混入したと考えられます。Iカップリング発光分光分析【SOAP／D-SOAP】検出された金属元素から発生箇所を推定すると、以下の通りでした。鉄、銅・軸受等カルシウム、アルミニウム、ケイ素、ナトリウム・外部混入異物ケイ素の検出ケイ素がppm検出されました。一般に、潤滑油中からケイ素が検出された場合の原因として、油の消泡剤として使用されるシリコン系の添加剤が検出されるフェログラフィーおよびフィルタ表面の異物観察で砂が多く観察され、これが検出されるシリコングリースをシール部に塗布している場合、このシリコングリースが潤滑油に混入して検出されるなどが挙げられますが、今回検出が比較的高濃度であることからの可能性が考えられます。については、分析結果では確認することが出来ませんので、これに関する情報があれば提供をお願いします。計数汚染度はNAS級以上と当社推奨の管理限界値を超えていました。フィルタ表面の異物観察で金属片、鉄錆、砂等が観察されたことから、汚染度が高い要因は、摩耗と外部混入異物の影響と思われます。粘度、水分、全酸価、IR、RBOTの各データは、良好でした。尚、別紙RBOTの減少傾向から油の余寿命を求めた結果、本試料油は直近の更油から起算して年月まで使用可能であることが分かります。
報告№109-09136 報告№111-00609 | 分析№109-001160 分析№111-002873 | 111-002873_date120120 | 潤滑油および軸受は継続使用可能な状態にあると判断します。最適な採油方法本試料油は、機器停止中に排油口から採油されているにもかかわらず汚染度を示すデータは良好でしたが、今後の採油は、極力運転中もしくは停止直後の油槽中層部から実施されることを推奨します。フェログラフィー・SOAP／D－SOAP前回に比較してSOAP／D－SOAPの結果で、鉄および錫濃度に変化はなく、異常摩耗の早期発見パラメータであるフェログラフィーのIs値がのマイナス乗と良好でした。電子顕微鏡・X線マイクロアナリシス観察された粒子をSEM・XMAで詳細に分析した結果、粒子には鉄が比較的多く含まれており、成分割合から粒子は主に主軸等から発生していると推定できました。計数汚染度前回同様に計数汚染度はNAS級と等級に変化はなく、良好でした。水分前回に比較して水分は.ppmから.ppmと大きな変化はなく、良好でした。前回に比較して粘度、全酸価、IR、RBOTの各データは良好でした。尚、別紙RBOTの減少傾向から油の余寿命を求めた結果、本試料は直近の更油から起算して稼働日数が年月まで使用可能であることが分かります。
報告№108-0202 報告№108-0202 | 分析№108-01498 分析№108-01498 | 108-01498 | 分析の結果、転がり軸受の寿命の指標となるフレーキングで発生する摩耗粒子が観察されていないことから、軸受は継続使用可能と判断します。但し、摩耗粒子の形態観察でフレッティングにより発生した赤錆、局部的に高圧・高温となる場合に発生するフリクションポリマが多く観察されました。転がり軸受でフレッティングが発生する箇所は、軸と内輪内面軸受箱と外輪外面軌道輪と転動体の箇所が考えられました。今後、フレッティングにより発生した赤錆が転がり軸受軌道面に噛み込み、噛み込み傷が起点となって転がり軸受の寿命の指標となるフレーキングへ進展することと油劣化の進行が懸念されるため、定期的に分析を実施し、摩耗の進行状況を確認されることを推奨します。計数汚染度は良好と判断します。計数汚染度は良好と判断します。計数汚染度はNAS級と当社推奨の管理限界値のNAS級以内であることから、良好と判断します。重量汚染度はmg/mlでした。重量汚染度はmg/mlでした。機器の潤滑状態フェログラフィーの結果、フレッティングにより発生した赤錆、局部的に高圧・高温となる場合に発生するフリクションポリマが多く観察されました。SOAPの結果、鉄および銅が検出されました。SOAPの結果、摩耗により発生する鉄および銅、油の添加剤成分であるリン、亜鉛が検出されました。D－SOAPの結果、鉄が検出されました。D－SOAPの結果、摩耗により発生する鉄、油の添加剤成分であるリン、亜鉛が検出されました。フェログラフィーの結果、フレッティングにより発生する赤錆、局部的に高圧・高温となる場合に発生するフリクションポリマが多く観察されました。フェログラフィーの結果、異常摩耗の早期発見パラメータであるIs値がの乗と良好の範囲にあるものの、摩耗粒子の形態観察の結果、フレッティングにより発生する赤錆、局部的に高圧・高温となる場合に発生するフリクションポリマが多く観察されました。
報告№107-6000 報告№107-6504 | 分析№107-00010 分析№107-00070 | 107-00070 | 前回分析の結果、RBOTがminと前回のminから約年ヶ月間でmin減少していた。RBOTの値を確認する。精点Aを実施した結果、RBOTがminと前回のminから約ヶ月間でmin減少していました。この減少傾向から別紙図により限界値到達時期を推定した結果、年月と推定されました。現在のところ、その他のデータに変化はなく良好の範囲にあることから、この油は継続使用可能であり、潤滑状態も正常と判断します。尚、RBOTの減少率は、今後増大する場合も考えられるため、ヶ月後に精点Aを実施し、RBOTの減少率を確認されることを推奨します。
報告№109-09136 報告№112-00213 | 分析№109-001160 分析№112-000873 | 112-000873 | トライボ診断の結果から、ギヤおよび軸受の状態を確認する。トライボ診断の結果からフレッティングにより発生する赤錆が多く観察されたことから、ギヤもしくは軸受から微振動が発生していると推定されます。トライボ診断の結果を加味して、振動診断の予測日の信頼性を検証する。ギヤの情報に示す仮定と実際に大きな違いがなければ、ギヤ歯面の状態は良好であり、バックラッシの増加量は減速機の稼動に影響のある状態にはないと思われます。今回観察されたフレッティングにより発生した赤錆をSEM・XMAで詳細に観察しました。その結果、鉄、ニッケルが多く含まれており、さらにクロム、マンガン、モリブデンが含まれていました。この中でも特に、ニッケルが多く含まれていることから、材質はニッケルクロムモリブデン鋼であると推定されます。錫CMを使用した箇所は、高荷重である場合、ギヤの材質が該当し、軸受は一般的に高炭素クロム鋼が用いられることから、材質に間違いがなければ、フレッティングにより発生した赤錆はギヤ歯面から発生したと推定されます。振動診断の結果から軸受の内輪が損傷していることが確認されましたが、トライボ診断の結果からは、現状では軸受の継続使用は問題ない状態にあると思われます。a：転がり軸受の寿命を示すフレーキングにより発生した疲労摩耗粒子が観察されていないことb：フェログラフィーのIs値がの乗と低いことc：D－SOAPの鉄が減少していることd：計数汚染度はランク上昇したものの、フィルタ表面の異物観察で外部混入異物が比較的多く、影響を受けていること但し、今後はギヤ歯面からと推定されるフレッティングにより発生した赤錆が軌道面に噛み込みさらに摩耗が進行し、噛み込み傷が起点となって転がり軸受寿命の指標となるフレーキングに進展することも考えられます。定期的な分析フレッティング摩耗の進行を監視するため、振動診断予測日のヶ月前の月に再分析を実施し、分析データによる摩耗の進行状況を確認することを推奨します。バックラッシによる評価トライボ診断では、バックラッシの増加量を分析結果から計算できますので、モジュール、歯幅、油量、油入替後の稼働時間ならびに分解点検後の稼働時間をお知らせ下さい。計算結果をご報告いたします。フェログラフィーIs値Is値は異常摩耗の早期発見パラメータのつで、摩耗粒子を定量化するために用います。前回に比較してIs値はの乗から乗に低下していました。摩耗粒子および摩耗形態摩耗粒子の形態で比較的多く観察された粒子は、潤滑状態が正常な場合に発生する摩耗粒子フレッティングにより発生する赤錆でした。これらの摩耗粒子が観察された場合、潤滑部で発生している摩耗形態は、正常なマイルド摩耗微振動によるフレッティング摩耗であることが分かります。フレッティングは、・軸と転がり軸受の内輪内面・軸受箱と転がり軸受の外輪外面・転がり軸受の軌道輪と転動体・ギヤ歯面の箇所で発生する可能性があります。今回フレッティングが発生している箇所は、ギヤ歯面であると推定されます。一般に、ギヤ、転がり軸受でフレッティング粒子が見られる場合は、軸ブレ、或いは、キーの緩み、そしてベアリングのクリープが発生していることがあります。特に、キー溝が緩んでいる場合は徐々に振動値が上昇することがあり、また、酸化して硬化したフレッティング粒子が軸受軌道面やギヤ歯面に噛み込み、その傷が疲労剥離の起点となって疲労摩耗へと進展することもあるため、振動監視と潤滑油分析による状態監視を継続するよう推奨します。潤滑状態Is値および摩耗粒子の観察結果から総合的に判断した結果、潤滑状態はやや厳しい状態にあると判断します。Iカップリング発光分光分析【SOAP-T】検出された金属元素は、SOAP-Tの結果表に示すように、鉄、銅、リン、カルシウム、アルミニウム、ナトリウム、モリブデンが検出されました。これらの検出された金属元素から発生箇所を推定すると鉄、銅・軸受・ギヤ等リン、モリブデン・オイル添加剤カルシウム、アルミニウム、ナトリウム・外部混入異物であると思われます。このうち、機械部品が摩耗したと思われる元素はのグループです。バックラッシ増加量減速機の構造から、最も負荷が大きく、摩耗が進行しやすい箇所はスパイラルベベルギヤとスパイラルベベルピニオンと推定されます。このSBGとSBPが接触する歯面におけるピッチ線上の摩耗量を分析結果から定量的に評価しました。ここでは、ベベルギヤのモジュール、歯幅、油量が不明であったため、モジュールを、歯幅をmm、油量をLと仮定して、この部分が摩耗した場合のバックラッシの増加分を分析結果から推定しました。鉄濃度から求めたバックラッシ増加量は.μmとなります。これらの仮定に間違いがなければ、減速機の稼動に全く影響がない状態にあることが分かります。転がり軸受の状態転がり軸受から発生したと思われる疲労摩耗粒子は観察されていないことから、潤滑状態に問題はないと思われます。但し、ギヤ歯面からと推定されるフレッティングにより発生した赤錆が転がり軸受の軌道面に噛み込みさらに摩耗が進行し、転がり軸受の寿命の指標となるフレーキングに進展することが懸念されます。前回に比較して計数汚染度はNAS級からNAS級にランク増加し、当社推奨の管理限界値に到達していました。フィルタ表面の異物観察で鉄錆、砂等が観察されたことから、汚染度が高い要因は、摩耗と外部混入異物の影響と思われます。
報告№109-09136 報告№112-00263 | 分析№109-001160 分析№112-001047 | 112-001047 | 潤滑油および軸受は継続使用可能な状態にあると判断します。但し、今後も摩耗の進行を傾向監視するため、以下の対策を推奨します。定期的な分析軸受の摩耗の進行を監視するため、ヶ月以内に回目の初期試験を実施し、分析データによる摩耗の進行状況を確認することを推奨します。フェログラフィーおよびSOAP／D－SOAPの結果から総合的に判断した結果、やや厳しい状態にあると考えられます。フェログラフィー【Is値】Is値は異常摩耗の早期発見パラメータのつで、摩耗粒子を定量化するために用います。今回のIs値はの乗とやや高い値でした。フェログラフィー【摩耗粒子および摩耗形態】分析結果から比較的多く観察された粒子は、以下の通りでした。正常な摩耗粒子・潤滑状態が正常なマイルド摩耗により発生。Iカップリング発光分光分析【SOAP／D－SOAP】検出された金属元素から発生箇所を推定すると、以下の通りでした。鉄、鉛、銅、アンチモン、錫、亜鉛・軸受等カルシウム、アルミニウム、ケイ素、ナトリウム・外部混入異物このうち、機械部品が摩耗したと思われる元素はのグループです。D－SOAPで錫が検出されたことから、軸受の摩耗が発生していると推定されます。今後、さらに摩耗が進行することが懸念されます。計数汚染度、重量汚染度は共に良好でした。IRは良好でした。
報告№109-09136 報告№111-00396 | 分析№109-001160 分析№111-001887 | 111-001887 | 潤滑油および軸受は継続使用可能な状態にあると判断します。但し、今後も摩耗の進行を傾向監視するため、以下の対策を推奨します。フレッティング摩耗の進行を監視するため、定期的に分析を実施し、摩耗の進行状況を確認することを推奨します。フェログラフィー異常摩耗の早期発見パラメータとして摩耗粒子を定量化して評価するフェログラフィーのIs値は、前回のの乗から乗に低下しており、潤滑状態が安定していることを示していました。摩耗粒子の形態で比較的多く観察された粒子は、フレッティングにより発生する赤錆局部的に高圧・高温となる場合に発生するフリクションポリマでした。これらの摩耗粒子が観察された場合、潤滑部で発生している摩耗形態は、微振動によるフレッティング摩耗であり、そして局部的ではあるものの高圧・高温の箇所が発生していることも分かります。フレッティングは、・軸と内輪内面・軸受箱と外輪外面・軌道輪と転動体の箇所で発生する可能性があります。フレッティング粒子は酸化して硬いため、軸受軌道面に噛み込んだ場合はその傷が疲労剥離の起点となり、疲労摩耗へと進展することが想定されます。フリクションポリマは、潤滑油が軌道面に押し込められ高圧状態になると同時に、圧縮熱により高温状態になった結果、基油自身が重合反応を起こし生成することが知られています。そのため、高圧高温状態の解消がなされなければ、潤滑油の劣化が進行し、粘度上昇に因る潤滑異常に進展する場合があります。Iカップリング発光分光分析供試の潤滑油を分析した結果、検出された金属元素は、SOAPの結果表に示すように、鉄、銅、錫、リン、亜鉛、カルシウム、バリウム、アルミニウム、ケイ素、ナトリウム、ホウ素が検出されました。これらの検出された金属元素から発生箇所を推定すると鉄、銅、錫、亜鉛・軸受等リン・オイル添加剤カルシウム、バリウム、アルミニウム、ケイ素、ナトリウム、ホウ素・外部混入異物であると思われます。このうち、機械部品が摩耗したと思われる元素はのグループです。前回同様に計数汚染度は当社推奨の管理限界値を超えていました。D－SOAPで油の添加剤成分であるリンが検出され、フィルタ表面の異物観察で表面が茶褐色で鉄錆、砂等が観察されたことから、汚染度が高い要因は、摩耗とスラッジ、そして外部混入異物の影響と思われます。前回同様に粘度、水分、全酸価、IRの各データは良好でした。
報告№109-09136 | 分析№109-001160 | 112-002812 | 粘度がISOVG規格外にありました。また、油中の汚染度が高いことから、以下の対策を推奨します。対象設備は継続使用可能な状態にあると判断します。但し、将来的な摩耗進行の有無を確認するためにも傾向監視を継続することが有効です。濾過摩耗粒子や異物等がギヤ歯面や軸受軌道面に噛み込むことによる摩耗の進行が懸念されるため、可能であれば濾過を推奨します。定期的な分析今後懸念される凝着摩耗、疲労摩耗の進行を監視するため、定期的に分析を実施することを推奨します。シリコン系のグリースや添加剤の確認ケイ素がやや高い濃度で検出されたことから、シリコン系の添加剤やグリースを使用している箇所があるかについてご確認下さい。新油との比較による評価を示す粘度、酸価のデータは新油データを基準として評価しています。今回は油名が不明であったため評価できませんでしたが、今後評価する場合は、使用している新油を同時に分析することをご検討下さい。使用油名の再確認粘度が規格外にあるため、使用油名の再確認を推奨します。はフェログラフィーおよびSOAP-Tの結果から総合的に判断した結果、継続使用は可能ですが、機器の機能を保持するためにも傾向管理が有用と考えます。フェログラフィー【定量分析：Is値】Is値は異常摩耗の早期発見パラメータのつで、摩耗粒子を定量化するために用います。Is値はの乗と高い値でした。フェログラフィー【定性分析：摩耗粒子および摩耗形態観察】分析結果から比較的多く観察された粒子は、以下の通りでした。シビア粒子・潤滑状態がやや厳しい凝着摩耗により発生。金属潤滑部が局部的に油膜切れを起していると考えられます。疲労摩耗粒子・繰返し応力を受けて発生。黒錆・潤滑状態がやや厳しい凝着摩耗により発生。金属接触が厳しく、且つ、高い摩擦熱が発生していると考えられます。観察された摩耗粒子の中でもシビア粒子、黒錆は、将来的な摩耗の進行に繋がる可能性を示唆しているため、傾向監視が必要と思われます。シビア粒子、黒錆は、凝着摩耗に分類されます。これらの摩耗粒子は、ギヤ歯面や軸受軌道面で凝着、破断を繰り返し、この過程で生じる移着粒子が成長して摩耗粒子となります。そのため、ギヤ歯面や軸受軌道面では局部的に油膜切れが発生していることを示しています。この状態が継続した場合、摩耗粒子のサイズは徐々に大型化していき、設備の損傷に至る場合がありますので、傾向監視が必要です。Iカップリング発光分光分析【SOAP-T】検出された金属元素から発生箇所を推定すると、以下の通りでした。鉄、鉛、銅、ニッケル、錫・ギヤ、軸受等リン、亜鉛、バリウム・添加剤カルシウム、アルミニウム、ケイ素、ナトリウム・外部混入異物鉛および銅を使用した箇所の溶出・摩耗SOAP-Tの結果、鉛がppm、銅がppm検出されたことから、鉛および銅を使用した箇所の溶出・摩耗が発生していると推定されます。亜鉛系添加剤を使用している潤滑油で鉛および銅が検出される場合、潤滑系統内でこれらの金属が亜鉛系添加剤の影響により溶出することが知られています。今回の検出は、この溶出と摩耗との双方によるものと考えられます。今後、別紙鉱油の酸化に対する金属触媒の影響に示すように濃度の増加に伴い酸化速度が速まる可能性があります。ケイ素の検出SOAP-Tの結果、ケイ素がppm検出されました。ケイ素が検出される原因は、泡立ちを抑制するためにシリコン添加剤を投与した。転がり軸受の給脂しているグリースが混入した。以上の点が考えられます。であった場合、添加量は一般的にであることから問題ない濃度ですが、であった場合、粘度が上昇して、粘性抵抗が増大することにより油温が上昇することが懸念されます。シリコン系の添加剤やグリースの使用について確認することを推奨します。計数汚染度は、NAS級以上と当社推奨の管理限界値を超えていました。摩耗粒子の形態観察およびSOAP-Tの結果から、汚染度が高い要因は摩耗と外部混入異物の影響と思われます。粘度粘度はmm/sとISOVG規格外にありました。適正な粘度範囲で使用していない場合、粘性抵抗が増大することにより、油温が上昇して、油劣化の進行に繋がることが懸念されます。水分はppmと当社推奨の管理限界値以下であり、良好でした。酸価は油名が不明であったため、新油データとの比較ができず評価できませんでした。潤滑油および設備の劣化比較と傾向はフェログラフィーおよびSOAP-Tの結果から総合的に判断した結果、前回同様に傾向管理が必要な状態にあると考えられます。フェログラフィー【定量分析：Is値】Is値は前回同様にの乗と、やや高い値でした。フェログラフィー【定性分析：摩耗粒子および摩耗形態観察】前回同様に切削粒子、シビア粒子が比較的多く観察されました。また今回は疲労摩耗粒子が比較的多く観察されました。Iカップリング発光分光分析【SOAP-T】前回と比較して鉄が.ppmからに減少していました。また、ケイ素が前回に比較してppmからppmに減少しているものの、やや高い値で検出されました。さらに、鉛がからppm、銅がppmからppmに減少しているものの、やや高い値で検出されました。計数汚染度は、前回同様にNAS級以上と当社推奨の管理限界値NAS級を超えていました。粘度粘度は前回に比較してmm/sからmm/sに低下しているものの、前回同様にISOVG規格外にありました。水分は前回に比較して.ppmからppmに減少し、前回同様に当社推奨の管理限界値以下であり、良好でした。酸価は前回に比較して.mgKOH/gから.mgKOH/gに低下していることから、油劣化は進行していないと考えられます。
報告№106-6023 報告№106-6031 | 分析№106-00388 分析№106-00733 | 106-00733 | 初期試験を実施した結果、潤滑状態は安定し、潤滑油も継続使用可能と判断します。これらのことは、前回に比較して、計数汚染度はランク減少したことSOAP／D-SOAPの鉄及び錫濃度に変化がないこと異常摩耗の早期発見パラメータであるフェログラフィーのIs値が.と良好の範囲にあること以上のことから判断しました。
報告№107-6026 報告№108-0217 | 分析№107-02108 分析№108-01569 | 108-01569 | 本トライボ診断は、摩耗進行状況、汚染状況を確認する。【軸受の潤滑状態】トライボ診断の結果、転がり軸受軌道面の微小領域に摩耗が僅かに発生しているものの、転がり軸受の寿命の指標となるフレーキングの発生が確認されていないことから、現在のところ、ベアリングは継続使用可能な状態にあると判断します。一方、スラスト軸受の摩耗状態は、前回に比較してSOAPの結果で、メタルの主成分である錫が減少傾向にあることから、摩耗は安定していると判断します。尚、.採油の分析時点におけるメタルの平均的な摩耗深さがμmと、メタル表面粗さをsと仮定すると、メタルの摩耗は分の程度摩耗していると考えられます。AHの回転速度は非常に遅く、そのため潤滑状態は混合潤滑になっていると思われます。速度が速い状態での混合潤滑は注意が必要ですが、本機の場合は、極めてゆっくりした速度で回転しているため、摩耗もゆっくり進行すると思われます。摩耗進行は、定期的な分析により把握できるため、今後は極力条件を揃えた採油を実施して、摩耗量の傾向監視を行うよう推奨します。【油の汚染状況】計数汚染度がNAS級と当社推奨の管理限界値内にあり、重量汚染度がmg/mlでした。
報告№107-4517 報告№107-6529 | 分析№107-00829 分析№107-00910 | 107-00910 | 初期試験を実施した結果、濾過効率の変化がなければ摩耗は安定していると判断します。また、潤滑油も継続使用が可能と判断します。これらのことは、前回に比較して、計数汚染度はランク減少したことSOAP／D-SOAPの鉄濃度に変化がないこと異常摩耗の早期発見パラメータであるフェログラフィーのIs値が.と良好の範囲にあること以上のことから判断しました。但し、調速機圧油には、静電浄油機が設置されているため、油中粒子が除去され、摩耗に変化が生じても検出できにくい状況にあります。静電浄油機が設置されているにもかかわらず、フェログラフィーの摩耗粒子形態観察の結果でμmサイズの大型のシビア粒子が観察され、局部的な油膜切れにより摩耗が発生している可能性があります。そこで、正確に解析するために濾過機の入口と出口から採油を実施し、正確な濾過効率を元に摩耗の進行状況を確認されることを提案します。
報告№105-0402 | 分析№105-02651 | 105-02651 | トライボ診断により、機器軸受の潤滑状態、潤滑油の劣化状態を診断することを目的としました。分析の結果、ギヤ歯面及び転がり軸受ではマイルドな状態で摩耗が進行していることから、継続使用可能と判断します。このことは、フェログラフィーの結果、異常摩耗の早期発見パラメータであるIs値がの乗と良好の範囲にあることギヤ歯面及び転がり軸受で発生したマイルド状態で発生する摩耗粒子が多く観察されたこと以上のことから判断しました。
報告№109-09136 報告№113-00042 | 分析№109-001160 分析№113-000130 | 113-000130 | 潤滑油は継続使用可能な状態にあると判断します。分析結果粘度粘度は.mm/sと新油値mm/sに比較して、粘度変化率は-.％で、当社推奨の管理限界値である±％以内にあり、良好と判断します。水分はppmと当社推奨の管理限界値の以下であり、良好と判断します。酸価は.mgKOH/gと新油値.mgKOH/g以下であり、良好と判断します。
報告№109-09249 報告№110-00306 | 分析№109-001747 分析№110-001370 | 110-001370 | 油中金属の分析は、試料油を以上の高温で発光させた光を分光器で分光し、金属固有の波長から元素を特定するとともに、光の強度から濃度を求めるIカップリング発光分光分析法を用います。また摩耗状態は、SOAP法により求めた金属成分と濃度に、フェログラフィー法による早期発見パラメータであるIs値と摩耗粒子分析とを加味し、さらに摩耗粒子の形態により摩擦面で発生している摩耗機構を推定して総合的に判断します。Iカップリング発光分光分析供試のギヤ油を分析した結果、検出された金属は油中金属元素の結果表に示すように、鉄、鉛、銅、ニッケル、リン、亜鉛、カルシウム、バリウム、アルミニウム、ケイ素、ナトリウムでした。これら検出された金属元素から発生箇所を推定すると、鉄、鉛、銅、ニッケル・ギヤ歯面、軸受等リン・オイル添加剤亜鉛、カルシウム、バリウム、アルミニウム、ケイ素、ナトリウム・外部混入異物であると思われます。フェログラフィー摩耗粒子分析結果から観察された粒子は、潤滑状態が正常な場合に発生する摩耗粒子異物の切削作用で発生する切削粒子金属潤滑部が局部的に油膜切れを起して発生するシビア粒子局部的に高圧・高温となる潤滑状態で発生するフリクションポリマ外部から混入したと思われる鉄錆、砂等でした。潤滑状態と摩耗形態異常摩耗の早期発見パラメータとして摩耗粒子を定量化して評価するフェログラフィーのIs値は、潤滑状態が正常なの乗となっていました。摩耗粒子の観察結果から潤滑部では正常な潤滑状態であるマイルド摩耗、異物による切削摩耗、やや厳しい摩耗形態の凝着摩耗が発生し、そして局部的に高圧・高温の箇所があることも確認されました。・切削摩耗サイクロ減速機内部で切削摩耗が発生した場合、減速機内部で使用されている転がり軸受が切削摩耗により生じた軌道面の損傷が起点となって寿命が分の程度に低下することがあることから、ギヤ歯面の切削摩耗には十分注意する必要があります。また、切削摩耗の発生原因となる混入異物が残留している場合、この異物により切削摩耗が継続して発生する可能性があります。・フリクションポリマ潤滑油が減速機内部で高圧下に押し込められ局部的な高圧・高温状態が混在していることがわかりました。特に、高圧高温状態の解消がなされなければ、潤滑油は劣化する場合があります。汚染粒子数はNAS級以上と当社推奨の管理限界値を超えていました。フィルタ表面の異物観察で表面が茶色で金属片、鉄錆、砂等が観察されたことから、汚染度が高い要因は、摩耗とスラッジ、外部混入異物の影響と思われます。粘度、全酸価、酸化安定度、有機物・有機化合物の各データは良好でした。潤滑油および本減速機は継続使用可能な状態にあるものの、以下の対策が必要です。定期的な分析今後、摩耗の進行を監視するため、定期的に分析を実施することを推奨します。バックラッシによる評価トライボ診断では、バックラッシの増加量を分析結果から計算できますので、構造が確認できる図面、ギヤの形式、歯形、モジュール、歯数、歯幅、油入替後の稼働時間ならびに分解点検後の稼働時間をお知らせ下さい。計算結果をご報告いたします。分析結果特性低下特性低下に係るパラメータの分析結果は良好と判断します。粘度粘度はmm/sと新油値.mm/sに対する粘度変化率は+％で、当社推奨の管理限界値である±％以内にあり、良好と判断します。全酸価ギヤ油の全酸価は、油メーカによって初期値が違うため統一した管理基準を設定するのが困難であることから、当社では管理限界値を設定しておらず、新油分析値との比較及び他の分析項目の結果より全酸価の状態判断を行います。その結果、全酸価は.mgKOH/gと新油値.mgKOH/g以内にあることから、良好と判断します。酸化安定度酸化安定度はminであり、当社推奨の管理限界値のmin以上であることから良好と判断します。有機物・有機化合物有機物・有機化合物は、IRチャートによる新油分析値との比較の結果、cm-付近に劣化の兆候を示すカルボン酸の吸収が確認されていないことから、良好と判断します。色相はLであり、新油値のLに比較して大きな変化はないことから、良好と判断します。汚染に係るパラメータの分析結果は、汚染粒子数は当社推奨の管理限界値を超えていました。水分は.であり、当社推奨の管理限界値の以下であることから良好と判断します。汚染粒子数はNAS級以上であり、当社推奨の管理限界値のNAS級を超えていました。汚染度物重量はmg/mlでした。摩耗フェログラフィーによる摩耗粒子の観察の結果、潤滑状態が正常な場合に発生する摩耗粒子、異物の切削作用で発生する切削粒子、金属潤滑部が局部的に油膜切れを起して発生するシビア粒子、局部的に高圧・高温となる潤滑状態で発生するフリクションポリマ、外部から混入したと思われる鉄錆、砂等が比較的多く観察されました。異常摩耗の早期発見パラメータであるフェログラフィーのIs値がの乗と高く、摩耗粒子の形態観察の結果、潤滑状態が正常な場合に発生する摩耗粒子、異物の切削作用で発生する切削粒子、金属潤滑部が局部的に油膜切れを起して発生するシビア粒子、局部的に高圧・高温となる潤滑状態で発生するフリクションポリマ、外部から混入したと思われる鉄錆、砂等が比較的多く観察されました。金属濃度SOAP法により金属濃度を測定した結果、潤滑箇所で発生する金属接触によって検出される鉄がppm、鉛がppm、ニッケルがppm、油の添加剤成分であるリンがppm、外部から混入したと思われる亜鉛がppm、アルミニウム、ケイ素、ナトリウムがppm検出されました。金属濃度酸溶解法により金属濃度を測定した結果、潤滑箇所で発生する金属接触によって検出される鉄がppm、鉛、銅が共に、油の添加剤成分であるリンが、外部から混入したと思われる亜鉛が、カルシウム、バリウムが、アルミニウムが検出されました。
報告№109-09136 報告№112-00409 | 分析№109-001160 分析№112-001681 | 112-001681 | 潤滑油は継続使用可能な状態にあると判断します。但し、今後は障害予防を目的に以下の対策を推奨します。追加分析消泡性能が低下した場合、ギヤ歯面での油膜形成に影響が出て摩耗が進展することがありますので、フェログラフィーおよびSOAP-Tを追加して摩耗により発生する油中金属濃度や潤滑状態を確認することを推奨します。泡立ち試験泡立ち試験の結果は、-と新油値が-であるのに比較して高い値となっていたことから、消泡性能が低下していることが分かりました。今後の使用状況によっては油の酸化劣化が進行したり、ギヤ歯面およびベアリング軌道面で油膜切れが発生したりする場合があるため、消泡剤の添加による消泡性能の改善など何らかの対応が必要になると思われます。分析結果は良好と判断します。粘度粘度はmm/sと新油値mm/sに比較して、粘度変化率は-％で、当社推奨の管理限界値である±％以内にあり、良好と判断します。泡立ち試験泡立ち試験は-と新油値に比較して高い値でした。水分は.ppmと当社推奨の管理限界値の以下にあり、良好と判断します。酸価は.mgKOH/gと新油値.mgKOH/gに比較して高いものの、IRの結果で油劣化の兆候を示すカルボン酸の吸収が確認されていないことから、良好と判断します。
報告№109-09136 報告№111-00760 | 分析№109-001160 分析№111-003831 | 111-003831 | 潤滑油および対象設備は継続使用可能な状態にあると判断します。但し、今後も摩耗の進行を傾向監視するため、以下の対策を推奨します。定期的な分析疲労摩耗の進行を監視するため、定期的に分析を実施し、分析データによる摩耗の進行状況を確認することを推奨します。最適な採油方法本試料油は、機器停止中にドレンから採油されています。機器が停止している状態では、別紙油中粒子の沈降の影響に示すように油槽内で撹拌がなくなり固形物が沈降するため、油中汚染度は高くなると推定されます。今後の採油は、極力運転中もしくは停止直後の油槽中層部から実施されることを推奨します。新油との比較による評価を示す粘度、酸価のデータは新油データを基準として評価しています。今回は油名が不明であったため判断できませんでしたが、今後評価する場合は、充填用に新油を同時に分析することをご検討下さい。フェログラフィーIs値は異常摩耗の早期発見パラメータのつで、摩耗粒子を定量化するために用います。今回のIs値はの乗であり、潤滑状態は正常と判断できます。摩耗粒子の形態で比較的多く観察された粒子は、潤滑状態が正常な場合に発生する摩耗粒子繰返し応力を受けて発生する疲労摩耗粒子でした。これらの摩耗粒子が観察された場合、潤滑部で発生している摩耗形態は、正常なマイルド摩耗疲労による疲労摩耗であることが分かります。Iカップリング発光分光分析供試の潤滑油を分析した結果、検出された金属元素は、SOAP-Tの結果表に示すように、鉄、銅、錫、リン、亜鉛、カルシウム、バリウム、ナトリウムでした。検出されたこれらの金属元素から発生箇所を推定すると鉄、銅、錫、亜鉛・ギヤ・軸受等リン・オイル添加剤カルシウム、バリウム、ナトリウム・外部混入異物であると思われます。このうち、機械部品が摩耗したと思われる元素はのグループです。バックラッシご提供いただいた減速機に関する情報からハスバ歯車の組み合わせの段減速機構であることが分かりました。この歯車の構成から接触点は合計で箇所となります。ギヤのバックラッシの増加量を求めた結果、接触点箇所で平均的に摩耗が発生していたと仮定した場合、バックラッシの増加量は累積稼動月数がヶ月で.μmと推定されました。バックラッシ増加分の上限値は、メーカにより差異はあるものの、当社の推奨するバックラッシは、一般に推奨されるμmを管理目安にしています。この値に比較して十分に小さい値です。計数汚染度は当社推奨の管理限界値に到達していました。フィルタ表面の異物観察で金属片、鉄錆、砂等が観察されたことから、汚染度が高い要因は、摩耗と外部混入異物の影響と思われます。水分、IRの各データは良好でした。粘度はmm/sとISOVG規格内にありました。尚、酸価は、油名が不明であったため、新油データとの比較ができず評価できませんでした。
報告№104-8046 報告№104-8046 | 分析№104-02308 分析№104-02308 | 104-02308 | 精点Aを実施した結果から、使用油と新油を比較したところ変色が確認されたため、その原因を調査すること機器に異常がないかを確認することの点を目的としました。タービン油が変色する原因は、外部混入異物により変色する。内部発生異物により変色する。外部給気方式のエアーコンプレッサーがある場合、コンプレッサーの潤滑油がミスト状になって混入してタービン油と混ざって変色する。油の劣化により変色する。以上の点です。この点について変色原因を以下のように検討しました。はじめにについて検討しました。外部混入異物は、鉄錆・砂やペイントなどが何らかの原因で混入し、そのため、汚染度が上昇し、タービン油が変色しますが、フェログラフィーの摩耗粒子形態観察から、外部から混入した異物はほとんど観察されませんでした。次にについて検討しました。内部発生異物は、金属接触により摩耗が発生することが考えられます。そのため、汚染度が上昇し、油が変色することがあります。計数汚染度が前回のNAS級からNAS級にランク上昇し、やや高い値でした。摩耗粒子形態観察で、金属接触が厳しい場合に発生するシビア粒子が観察されました。これらのことから、サーボシリンダ内壁で摩耗が進行していたと考えられます。更にについて検討しました。エアーコンプレッサーの潤滑油がミスト状になって圧油に混入した場合は、赤外線吸収スペクトル法で新油と比較するとスペクトルに差異が確認されると思われます。しかし、今回の結果からは差異が確認されませんでした。この結果から、エアーコンプレッサーの潤滑油の混入は確認されませんでした。最後にについて検討しました。油劣化は、全酸価やIRにより確認します。今回の分析結果では、IRで酸化防止剤の減少が確認され、全酸価が新油値.mgKOH/gから.mgKOH/gに低下していることが確認されました。以上のことから、およびは変色の原因としては可能性が低く、の摩耗粒子の発生との酸化防止剤の低下が原因として考えられます。は、定常的な状態で推移しており、摩耗速度が増加する厳しい状況にはないため、～ヶ月後に精点Bを実施し、汚染状況及び摩耗の進行状況を確認することで良好な運転状態が確保できるものと考えます。これらのことは、異常摩耗の早期発見パラメータであるフェログラフィーのIs値が、と良好の範囲にあるものの、摩耗粒子形態観察の結果、金属接触が厳しい場合に発生するシビア粒子が観察されたこと以上のことから判断しました。
報告№108-0515 報告№108-0515 | 分析№108-03714 分析№108-03714 | 108-03714 | 機器の潤滑状態分析の結果、摩耗粒子の観察から本試料油中で発生している摩耗形態は、潤滑状態が正常なマイルド摩耗と、異物の切削作用で発生する切削摩耗が混在していることが分かりました。発生している主な摩耗はマイルド摩耗で、この摩耗の形態は機械が正常な摩耗をしている場合に発生する、いわゆる正常摩耗です。この状態は、金属がマイルドに擦られることにより金属表面に摩耗が極めて少ない特殊な表面層が形成され、摩擦表面が平滑な状態となります。この状態が安定である限り摩耗状態は正常であり発生する摩耗粒子は少ないことが分かっています。但し、今回観察された摩耗形態がマイルド摩耗が支配的であるものの、前回に比較してD－SOAPの鉄濃度がからppmに、異常摩耗の早期発見パラメータであるフェログラフィーのIs値がの乗から乗に桁上昇しているため、シリンダやピストンリングでは摩耗が進行しているものと考えられます。今後、さらに摩耗が進行することが懸念されるため、ヶ月後に再度分析を実施し、摩耗の進行状況を確認することを推奨します。カルシウムの析出D－SOAPで前回に比較してカルシウムが.ppmからppmに増加していました。カルシウムが検出された要因は、油の添加剤成分が析出したためと思われます。このカルシウムは、軸受メタルなどの摺動面の油膜に噛み込むサイズであることが多く、その影響でメタルなどの金属表面で切削摩耗が発生し、軸受寿命が短命化することがあります。カルシウムがこのように高濃度になるのは、一般にディーゼルエンジンの燃焼ガスや未燃焼ガスが、燃焼室から潤滑部に入り込んでいるため起きていると推定されます。この現象は、オイルリングやトップリングが正常であれば、発生しにくいものですが、オイルリングなどが摩耗していると、燃焼ガスや未燃焼ガスが燃焼室から潤滑油中に入り易くなると思われます。カルシウム濃度がこのように高い場合、軸受メタルは比較的短時間で摩耗する事を当社の研究で判明していますが、本機は、稼働率が不明であるため、メタル摩耗の進展速度を推し量ることは困難です。潤滑油はメタル摩耗の進展予防策として、μm以下のカルシウムを濾過できる精密な濾過機で潤滑油を濾過し、汚染度を改善することを推奨します。水分の増加水分がppmと当社推奨の管理限界値を僅かに超えていました。発錆予防のため水分除去を推奨します。
報告№107-6588 報告№107-0503 | 分析№107-02904 分析№107-02952 | 107-02952 | グリースの物理的性状、軸受の潤滑状態を確認する。分析の結果、SOAP／D－SOAPで鉄が検出されたものの、摩耗粒子の形態観察で転がり軸受の寿命の指標となるフレーキングが観察されなかったことから、軸受は継続使用可能と判断します。一方、グリースの物理的性状を示すちょう度、滴点、全酸価、IRの各データは良好の範囲にあることから、グリースは継続使用可能と判断します。但し、IRの結果、cm-付近に新油と異なるピークが確認されたことから、異種グリースが混入したか、或いは、グリース名が違う可能性がありますので、異種グリースが混入する可能性がないか確認するとともに、油名を再度ご確認下さい。尚、報告書の管理表中に示しているSOAP／D－SOAPは、グリース潤滑の場合、摩耗粒子が均一に分散していないため、測定値が大きく変動することがありますので参考値としてお考え下さい。
報告№108-0450 報告№108-0450 | 分析№108-03040 分析№108-03040 | 108-03040 | 今回の採油は、対象設備が停止してから時間後にドレン口から実施されており、油循環中の採油に比較して油中粒子は沈降の影響を受けていることが想像されます。そのため、粒子が沈降した上澄みから採油した場合は分析データが低濃度と出たり、それとは反対に底部から採油した場合は沈降して濃度が高くな可能性があります。今回の分析は以上のことを踏まえ考察する必要があります。分析の結果、潤滑油中の粒子には、転がり軸受の微小領域の疲労摩耗で発生する、いわゆるマイクロフレーキング粒子が観察されています。本試料油は、停止から時間後のドレンから採油されており、採油位置によっては、油中粒子の沈降の影響を受け、大型の摩耗粒子は沈降し、フレーキングで発生する大型の摩耗粒子は採取できていない可能性が考えられます。今回の回の分析結果だけでは判断できませんが、他社の例ではフレーキングが観察された場合のIs値がの乗でであったこともありますので、採油時の沈降の影響を十分に検討する必要があると思われます。今後は、フレーキングの進展に着目して監視することが重要であり、運転時間時間後に再度分析を実施し、摩耗の進行状況を確認されることを推奨します。ロールミルの採油は、停止直後は高温のため採油の実施が困難ですが、より正確な診断には粒子の沈降の影響を少なくすることが重要であるため停止からできるだけ早いタイミングで実施されることを推奨します。計数汚染度は当社推奨の管理限界値を超えています。計数汚染度は当社推奨の管理限界値を超えています。計数汚染度はNAS級以上と当社推奨の管理限界値のNAS級を超えています。重量汚染度は.mg/mlとなっています。重量汚染度は.mg/mlとなっています。機器の潤滑状態フェログラフィーの結果、疲労摩耗粒子が多く観察されています。SOAPの結果、鉄が多く検出されています。SOAPの結果、摩耗により発生する鉄、油の添加剤成分であるリン、亜鉛が検出されています。D－SOAPの結果、鉄が多く検出されています。D－SOAPの結果、摩耗により発生する鉄、油の添加剤成分であるリン、亜鉛、外部から混入したと思われるカルシウム、ナトリウムが検出されています。フェログラフィーの結果、疲労摩耗粒子が多く観察されています。異常摩耗の早期発見パラメータであるフェログラフィーのIs値がの乗と非常に高く、摩耗粒子の形態観察の結果、疲労摩耗粒子が多く観察されています。
報告№109-09136 報告№110-00395 | 分析№109-001160 分析№110-001782 | 110-001782 | 摩耗状態前回に比較してSOAP／D－SOAPの結果、鉄および錫濃度に大きな変化はなく、異常摩耗の早期発見パラメータであるフェログラフィーのIs値がのマイナス乗と良好でした。汚染度前回に比較して計数汚染度はNAS級からNAS級にランク減少し、良好でした。粘度、水分、全酸価、IR、RBOTの各データは良好でした。潤滑油および軸受は継続使用可能な状態にあると判断します。
報告№108-0250 報告№108-0250 | 分析№108-01817 分析№108-01822 | 108-01822 | 、汚染度、軸受の潤滑状態を確認する。分析の結果、異常摩耗の早期発見パラメータであるフェログラフィーのIs値が高いの乗となっていました。摩耗粒子の形態観察で外部から混入したと思われる鉄錆、砂、樹脂等がやや多く観察されたことから、Is値が高い要因は、外部から混入した異物によるものと考えられました。外部混入異物は、今回の採油が対象設備の停止中に排油口から採油を実施しているため、排油口配管内部に残留していた汚染物が検出された可能性が高いと思われますが、観察された摩耗粒子は少なく、本軸受は継続使用可能と判断します。尚、を示す粘度、水分、全酸価、IRの各データは良好の範囲にあることから、この油は継続使用可能と判断します。
報告№103-6011 | 分析№103-00430 | 103-00430 | 本試験は、軸受油が漏れて油面低下を起こし温度が上昇したため、その後の軸受の状態及び油の性状を確認する目的で分析を実施しました。分析の結果、軸受メタルの摩耗が確認されました。摩耗粒子の形態観察の結果、摩擦熱が高い状態を経験したことが確認できる摩耗粒子がやや多く見られており、軸受摺動面で油膜切れが発生したことが分かりました。また、D-SOAPの結果から、錫濃度がppm検出されており、メタルが摩耗した事も分かりました。摩耗した体積を錫の濃度から計算したところ、その体積は、.cm確認できました。提供された軸受サイズから平均的な摩耗深さを計算したところ、全周に亘って平均的な摩耗深さは約.μmであると推定されました。一般に、水車ガイド軸受は、発電時に下流側に偏芯するように回転し、下流側に摩耗が集中する傾向にあります。従って、全周に亘って平均的に摩耗するのではなく、下流側に偏って摩耗している場合は、.μmの～倍程度が摩耗していると考えられます。仮に、最大倍程度摩耗しているとした場合は、約μm程度になりますので、下流側の表面粗さの分の程度が摩耗している事となり、軽い混合潤滑状態になっていると思われます。この状態での継続使用は問題ないと思われますが、念のため、ヶ月後に再分析を実施し、摩耗の進行状況を確認されることを推奨します。これらのことは、計数汚染度がNAS級とやや高く、異常摩耗の早期発見パラメータであるフェログラフィーのIs値が、.と良好の範囲にあるものの、摩耗粒子の形態観察の結果、異物の噛み込み、金属接触が厳しく、且つ、摩擦熱が高い場合に発生する黒錆、ホワイトメタルが観察され、又、D－SOAPで、メタルの主成分である錫がppm検出されたことから判断しました。尚、を示す粘度、水分、全酸価、IRの各データが良好であることから、この油は継続使用可能な状態にあると判断します。
報告№109-09136 報告№113-00463 | 分析№109-001160 分析№113-001922 | 113-001922 | 潤滑油および減速機は継続使用可能な状態にあると判断します。但し、将来的な摩耗進行の有無を確認するためにも傾向監視を継続することが有効です。また、SOAP-Tで新油と一致しないデータが確認されました。異種油の混入および油名の確認分析データから新油と一致しないデータが確認されたことから、異種油の混入または油名が違っている可能性があります。油は設備の条件にあった適正な性能のものを使用することが重要であるため、異種油の混入の有無、油名を再確認することを推奨します。定期的な分析今後懸念される凝着摩耗、疲労摩耗の進行を監視するため、定期的に分析を実施することを推奨します。診断結果は良好と判断します。粘度前回に比較して今回の粘度は、mm/sからmm/sに低下していました。新油値.mm/sに比較して、粘度変化率は-％で、当社推奨の管理限界値である±％以内であり、良好と判断します。水分前回に比較して今回の水分は、からppmに減少し、当社推奨の管理限界値の以下であり、良好と判断します。酸価・IR酸価劣化の進行度は、酸価およびIRの結果から総合的に判断します。前回に比較して今回の酸価は、から.mgKOH/gに上昇しているものの、当社推奨の管理限界値の.mgKOH/g以下であり、IRの結果で油劣化の兆候を示すカルボン酸の吸収が確認されていないことから、良好と判断します。は良好と判断します。計数汚染度前回に比較して今回の計数汚染度は、NAS級からランク低下し、当社推奨の管理限界値NAS級以下であり、良好と判断します。重量汚染度前回に比較して今回の重量汚染度は、.mg/mlからmg/mlに増加しているものの、当社推奨の管理限界値mg/ml以下であり、良好と判断します。光学顕微鏡写真重量汚染度で濾過したフィルタ表面上の夾雑物を光学顕微鏡で観察した結果、金属片、鉄錆、砂等が観察されました。総合的に判断した結果、は許容範囲内にあり、機器は継続使用可能と判定しますが、摺動部の摩耗が認められたため、定期的に潤滑油分析を実施し、摩耗推移を監視することが有用と考えます。フェログラフィー【異常摩耗指数：Is値】Is値は異常摩耗の早期発見パラメータのつで、摩耗程度を定量化するために用います。今回のIs値はの乗と、低い値でした。但し、前回に比較してIs値の上昇が確認されたことから、Is値の上昇傾向および限界値到達予測を表に示しました。Is値が限界値に達するのは年月と推定されました。フェログラフィー【定性分析：摩耗粒子の形態観察】観察された代表的な粒子は、以下の通りでした。正常な摩耗粒子・潤滑状態が正常なマイルド摩耗により発生。シビア粒子・潤滑状態がやや厳しい凝着摩耗により発生。金属潤滑部が局部的に油膜切れを起していると考えられます。疲労摩耗粒子・繰返し応力を受けて発生。観察された摩耗粒子の中でもシビア粒子は、摩擦面が将来的に異常摩耗へ進展する可能性を示唆しているため、傾向監視が必要と思われます。詳細は、別紙傾向監視が必要な摩耗粒子をご覧ください。Iカップリング発光分光分析【SOAP-T】検出された金属元素と、想定される発生箇所は、以下の通りです。鉄、銅、錫・ギヤ、軸受等リン、亜鉛、カルシウム、ナトリウム・外部混入異物SOAP-Tの結果、前回同様にリン、亜鉛が高い値で検出されました。リンと亜鉛は、添加剤成分として添加されていることがありますが、使用油である新日石タービンは、無添加油であることから、添加剤は含まれていません。このことから、添加剤の投与、異種油の混入、油名の誤り等が考えられます。銅を使用した箇所の溶出・摩耗SOAP-Tで銅がppm検出されました。銅を使用した箇所は、転がり軸受の保持器が考えられます。保持器であった場合、今後摩耗が進行することで転動体とのギャップが大きくなると共に振動が増大し、摩耗の進行につながることが懸念されます。その他の銅を使用した箇所の溶出・摩耗潤滑油系統内で銅を使用している箇所は、潤滑油冷却器の配管などが考えられます。この箇所で溶出・摩耗が発生する場合は以下のことが考えられます。潤滑油冷却器の配管で摩耗していた場合、配管取付け部に緩みが生じて配管が振動し、継手部が外れたり、亀裂が生じて冷却水の混入にいたる場合があります。亜鉛系添加剤の影響により、潤滑油冷却器の配管で溶出していた場合、ピンホールが発生して冷却水の混入に至る場合があります。今後、油劣化の進行や水分濃度が上昇することに注意が必要です。バックラッシ検出された鉄濃度を基にバックラッシ増加量の計算を行いました。ご提供いただいた減速機に関する情報から遊星歯車機構であることが分かりました。遊星歯車は、太陽歯車、内歯車、そして遊星歯車から構成されています。遊星歯車の個数は個ですので、遊星歯車と内歯車、遊星歯車と太陽歯車の接触点は合計で箇所となります。今回は、歯幅が不明でしたので歯幅をmmと仮定し、この部分のバックラッシを求めました。その結果、今回までの累計鉄濃度ppmが、ギヤ歯面から、平均的に摩耗して発生していたと仮定した場合、バックラッシの増加量は以下の通りと推定されます。表バックラッシ増加量接触箇所 バックラッシ増加量上限値[μm] バックラッシ増加量[μm] 内歯車-遊星歯車 約. 遊星歯車-太陽歯車 . 約. バックラッシの初期値が不明であるため、増加量の上限値を適正なバックラッシの最大値と最小値の差としました。今回の推定されたバックラッシ増加量は上限値に比較して十分に小さい値であり、良好であると推定できます。
報告№105-6050 報告№105-6067 | 分析№105-01529 分析№105-02410 | 105-02410 | 分解点検後に初期試験を実施した結果、初期のなじみ摩耗が発生していたと考えられます。今回のようになじみ過程でシビア粒子、球状粒子が観察された場合は、なじみ過程が正常に終了していない場合があり、異常摩耗に進展することも懸念しなければなりません。なじみ過程が正常な状態で終了した場合、シビア粒子、球状粒子は観察される事が少なく、従って、今回のなじみ過程では、局部的な金属接触がごく一部で発生したと考えられます。この接触が、既に正常な状態に推移しているか、或いは、進行しているのかを確認するためには、～ヶ月後に回目の初期試験を実施されることを推奨します。これらのことは、異常摩耗の早期発見パラメータであるフェログラフィーのIs値がの乗とやや高く、摩耗粒子形態観察の結果、金属接触が厳しい場合に発生するシビア粒子、摩擦熱が高い場合に発生する球状粒子が観察されたこと以上のことから判断しました。
報告№111-00058 報告№111-00058 | 分析№111-000378 分析№111-000378 | 111-000378_date110825 | グリースの物理的性状は良好と判断します。グリースは継続使用可能な状態にあると判断します。≪状態監視とパラメータ≫分析の目的および各分析のパラメータは以下の通りです。特性低下目的：グリースの分析結果から、グリースの物理的性状や劣化傾向などを確認する。全酸価JISK赤外線吸収スペクトルJISKちょう度JISK滴点JISK摩耗目的：グリース中の摩耗粒子を分析する事により、回転・摺動部の潤滑状態、摩耗劣化の程度、余寿命などを解析する。摩耗診断電子顕微鏡観察JISKX線マイクロアナリシス油中金属濃度JISK≪分析結果≫特性低下全酸価：良好全酸価.mgKOH/gは新油値の.mgKOH/g以内にあることから問題は無いと判断します。赤外線吸収スペクトル：良好ちょう度：良好ちょう度値はと当社推奨の管理限界値であるから以内に留まっています。滴点：良好滴点はと新油値のに比較し高いものの、ちょう度が良好の範囲にあり、かつ、有機物・有機化合物試験の結果で油劣化の兆候を示すカルボン酸の吸収が見られないことから、問題は無いと判断します。摩耗摩耗診断電子顕微鏡観察・X線マイクロアナリシス：今回は実施していません。油中金属濃度：今回は実施していません。
報告№109-09375 報告№109-09375 | 分析№109-002518 分析№109-002518 | 109-002518 | 結論軸受の摩耗は安定しており、継続使用可能な状態にあると判断します。計数汚染度は良好と判断します。計数汚染度計数汚染度はNAS級と当社推奨の管理限界値のNAS級以内にあり、良好と判断します。重量汚染度はmg/mlでした。機器の潤滑状態フェログラフィーの結果、μm以下の微小な疲労摩耗粒子が比較的多く観察されました。SOAPSOAPの結果、摩耗により発生する鉄、油の添加剤成分であるリンが検出されました。D－SOAPD－SOAPの結果、摩耗により発生する鉄、油の添加剤成分であるリンが検出されました。フェログラフィー異常摩耗の早期発見パラメータであるフェログラフィーのIs値がの乗と良好の範囲にあり、摩耗粒子の形態観察の結果、μm以下の微小な疲労摩耗粒子が比較的多く観察されました。
報告№109-09015 報告№109-09015 | 分析№109-000370 分析№109-000372 | 109-000372 | 機器の潤滑状態および定期試験を実施し、前回データと照合した結果、油中摩耗粒子の増加が確認されています。油中の粒子濃度は、油膜破断による発生や、油槽内などでの沈降が均衡したところで一定、いわゆる平衡状態になりますが、このバランスが崩れると増加する場合と減少する場合とに分かれます。増加した場合は、発生と減少の均衡が崩れ、摩耗の発生や外部混入が始まったことを示し、またこれとは反対に、減少した場合は発生量が減少しているか、或いは、減少量が大きくなっていることを示し、特に減少は、汚染状態や潤滑状態が良好であることを示唆しています。本設備では、油中粒子の増加が確認されています。これは、前回同様に摩耗粒子の形態観察でμm以下の鉄系摩耗粒子が多く観察されたことから、油中の粒子が増加した要因は、摩耗によるものと考えられます。今後さらに摩耗が進行し、汚染度が増加することでバルブ類の動作障害やフィルタおよびストレーナの目詰まり等が発生することが懸念されるため、夏期ピーク前に再度分析を実施し、汚染度および摩耗の進行状況を確認されることを推奨します。これらのことは、前回に比較して、SOAP／D-SOAPの鉄濃度に変化はないものの、計数汚染度はランク増加し、異常摩耗の早期発見パラメータであるフェログラフィーのIs値がの乗とやや高く、摩耗粒子の形態観察の結果、μm以下の鉄系摩耗粒子が多く観察されたこと以上のことから判断しています。潤滑油の基本特性潤滑油の基本特性は、良好の範囲にあることから継続使用可能と判断します。
報告№103-4532 | 分析№103-01517 | 103-01517 | 分析の結果、本軸受は継続使用可能な状態にあると判断します。このことは以下のことから判断しました。異常摩耗の早期発見パラメータであるIs値がの乗とやや高い値を示しているものの、観察されたベアリング軌道面から発生した摩耗粒子が小さく、マイルドな摩耗状態で進行していると考えられる。尚、SOAPの鉄濃度がppm、油量リットルから摩耗体積を計算するとmmとなります。この体積からベアリング軌道面の摩耗面積を検討し、この情報を傾向管理する必要がありますので、ベアリング番号をお知らせ下さい。
報告№109-09136 報告№112-00723 | 分析№109-001160 分析№112-003311 | 112-003311 | 潤滑油の劣化はなく、汚染度は良好な範囲にあることから、継続使用可能と判断します。軸受は継続使用可能な状態にあると判断します。はフェログラフィーおよびSOAP／D-SOAPの結果から総合的に判断した結果、正常な状態にあると考えられます。フェログラフィー【定量分析：Is値】Is値は異常摩耗の早期発見パラメータのつで、摩耗粒子を定量化するために用います。Is値は前回に比較して、のマイナス乗からマイナス乗と良好の範囲にあり、低い値でした。フェログラフィー【定性分析：摩耗粒子および摩耗形態観察】分析結果から観察された全ての粒子量は少でした。Iカップリング発光分光分析【SOAP／D-SOAP】検出された金属元素から発生箇所を推定すると、以下の通りでした。カルシウム、ケイ素、ナトリウム・外部混入異物計数汚染度は、前回に比較してNAS級からNAS級にランク上昇しているものの当社推奨の管理限界値以下にあり、重量汚染度は.mg/mlから.mg/mlに減少し、共に良好でした。粘度、水分、全酸価、IR、RBOTの各データは、前回同様に良好でした。尚、RBOTは、新油値に比較して大きな値であり減少傾向は確認されませんでした。このことから、酸化防止剤の消耗は確認されず、この油は継続使用可能な状態にあると判断できました。
報告№108-5071 報告№110-00727 | 分析№108-02721 分析№110-003391 | 110-003391 | 潤滑油は粘度の低下と消泡性能の低下が確認されており、摩耗が発生する可能性がありますので、以下の対策を推奨します。更油の検討粘度が低下していたことから、今後適正な粘度範囲で使用していない場合、ギヤ歯面やベアリング軌道面で油膜切れが発生し、摩耗が進行することが懸念されるため、更油の検討を推奨します。追加分析消泡性能が低下した場合、ギヤ歯面での油膜形成に影響が出て摩耗の発生が進展することがあります。今後は消泡性能低下の影響により摩耗が進展する可能性がありますので、フェログラフィーおよびSOAPを追加することを推奨します。分析結果粘度は当社推奨の管理限界値を超えていました。泡立ち試験の結果、消泡性能が低下していることが確認されました。粘度粘度はmm/sと新油値mm/sに比較して、粘度変化率は-％で、当社推奨の管理限界値である±％以内にあり、良好と判断します。泡立ち試験泡立ち試験は-と新油に比較して高い値でした。水分はppmと当社推奨の管理限界値の以下であり、良好と判断します。全酸価全酸価はmgKOH/gと新油値mgKOH/g以下であり、良好と判断します。
報告№108-5071 報告№111-00280 | 分析№108-02721 分析№111-001341 | 111-001341 | 潤滑油は継続使用可能な状態にあると判断します。但し、今後は障害予防を目的に以下の対策を推奨します。消泡性能が低下した場合、ギヤ歯面での油膜形成に影響が出て摩耗の発生が進展することがあります。今後は消泡性能低下の影響により摩耗が進展する可能性がありますので、フェログラフィーおよびSOAP-Tを追加することを推奨します。泡立ち試験の結果は、-と新油値が-であるのに比較して高い値となっていたことから、消泡性能が低下していることが分かりました。今後の使用状況によっては油の酸化劣化が進行したり、ギヤ歯面およびベアリング軌道面で油膜切れが発生したりする場合があるため、消泡剤の添加による消泡性能の改善など何らかの対応が必要になると思われます。分析結果泡立ち試験の結果、消泡性能が低下していることが確認されました。粘度粘度はmm/sと新油値mm/sに比較して、粘度変化率は+％で、当社推奨の管理限界値である±％以内にあり、良好と判断します。泡立ち試験泡立ち試験は-と新油に比較して高い値でした。水分はppmと当社推奨の管理限界値の以下であり、良好と判断します。全酸価全酸価は.mgKOH/gと新油値.mgKOH/gに比較して高いものの、IRの結果で油劣化の兆候を示すカルボン酸の吸収が確認されていないことから、良好と判断します。
報告№109-09136 報告№111-00619 | 分析№109-001160 分析№111-002969 | 111-002969 | ちょう度の上昇が確認され、グリースが軟化していることが分かりました。今後、グリースの漏洩や油膜切れの発生が懸念されるため、以下の対策を推奨します。グリースの交換軟化したグリースを使用した場合、グリースの漏洩や軸受等で油膜切れが発生することが懸念されるため、グリースを交換することを推奨します。グリースのちょう度ちょう度は、と当社推奨の管理上限値のより若干高くなっており、グリースが軟化していることが分かりました。軟化したグリースを使用した場合、グリースの漏洩や軸受等で油膜切れが発生することが懸念されます。
報告№109-09251 報告№109-09251 | 分析№109-001877･1878･1879 分析№109-001877･1878･1879 | 109-001877_1878_1879 | 結論全ての分析データが良好の範囲にあり継続使用可能と判断できますが、汚染度の増加が確認されており、汚染度の原因が摩耗粒子の増加によるものであった場合、今後増加傾向を示す場合がありますので、再分析により確認するか、或いは定期的な分析により汚染および摩耗の進行状況を監視することを推奨します。
報告№108-0135 報告№108-0135 | 分析№108-00827 分析№108-00827 | 108-00827 | トライボ診断の結果、泡立ち試験を除く項目は良好でした。泡立ち試験の結果は、-と新油値の-に比較して高い値でした。消泡性能が低下していることが確認されたことから、今後の使用時間によっては、油の酸化劣化が進行したり、ギヤ歯面およびベアリング軌道面で油膜切れが発生したりする場合があるため、消泡剤の添加による消泡性能の改善が必要になると思われます。一方、摩耗粒子の形態観察でμm以下の小さな摩耗粒子、外部から混入したと思われる鉄錆、樹脂等が観察されたものの、潤滑状態指数はの乗と濾過設備のない機器であれば正常な潤滑状態にあると判断できる状況でした。但し、ギヤボックスの油系統にはインラインフィルタとオフラインフィルタがあり、μmサイズ以上の粒子の大部分は捕捉され、異常な摩耗状態が発生したとしても正常な潤滑状態にあると誤認してしまう可能性があります。フィルタの捕捉の影響による誤認を避けるため、今後の診断に当たっては、これまでの採油箇所に加え、インラインフィルタやオフラインフィルタの捕捉物も分析し、その結果から潤滑状態を評価することを推奨します。尚、フィルタ捕捉物の分析を実施する際には、フィルタ流量、フィルタ使用時間などの追加情報が必要です。是非ご提供下さい。泡立ち試験の結果、消泡性能が低下していることが確認されました。粘度は良好。粘度はmm/sと新油値mm/sに比較して、粘度変化率は+％で、当社推奨の管理限界値である±％以内にあり、良好と判断する。粘度はmm/sでした。粘度はmm/sでした。粘度指数はでした。粘度指数はでした。泡立ち試験は-でした。泡立ち試験は-と新油に比較して高い値でした。消泡性能が低下していることが確認されました。水分は良好。水分は.ppmと当社推奨の管理限界値の以下であり、良好と判断します。全酸価は良好。全酸価は.mgKOH/gと新油値.mgKOH/g以内であり、良好と判断します。機器の潤滑状態精密な濾過設備がない機器であれば、潤滑状態指数は正常の範囲にあると判断します。潤滑状態指数は正常の範囲にあると判断します。異常摩耗の早期発見パラメータである潤滑状態指数がの乗と、精密な濾過設備がない機器であれば、潤滑状態指数は正常の範囲にあると判断します。
報告№108-0227 報告№110-00749 | 分析№108-01664 分析№110-003544 | 110-003544 | Iカップリング発光分光分析供試の潤滑油を分析した結果、検出された金属元素は、SOAPの結果表に示すように、鉄、ニッケル、錫、リン、亜鉛、カルシウム、ナトリウムが検出されました。これらの検出された金属元素から発生箇所を推定すると鉄、ニッケル、錫・軸受等リン、亜鉛、カルシウム、ナトリウム・外部混入異物であると思われます。このうち、機械部品が摩耗したと思われる元素はのグループです。フェログラフィー異常摩耗の早期発見パラメータとして摩耗粒子を定量化して評価するフェログラフィーのIs値は、潤滑状態が正常なの乗でした。摩耗粒子の形態で比較的多く観察された粒子は、潤滑状態が正常な場合に発生する摩耗粒子、異物の噛み込みなどで発生する切削粒子、局部的に高圧・高温となる場合に発生するフリクションポリマでした。このような摩耗粒子が観察された場合には、潤滑部では正常なマイルド摩耗、異物による切削摩耗が発生し、そして局部的ではあるものの高圧・高温の箇所が発生していることも分かります。切削摩耗は、他の摩耗形態に比較して摩耗進行速度が速く注意が必要で、定期的なトライボ診断による状態監視が必要と考えます。切削摩耗の原因となる混入異物が残留している場合、この異物により切削摩耗が継続して発生する可能性があります。フリクションポリマは、潤滑油が摺動面に押し込められ高圧状態になると同時に、圧縮熱により高温状態になった結果、基油自身が重合反応を起こし生成することが知られています。そのため、高圧高温状態の解消がなされなければ、潤滑油の劣化が進行し、粘度上昇に因る潤滑異常に進展する場合があります。水分、計数汚染度、重量汚染度は共に良好でした。粘度、全酸価、IR、RBOTの各データは良好でした。尚、別紙RBOTの減少傾向から油の余寿命を求めた結果、本試料は直近の更油から起算して稼働日数が年月まで使用可能であることが分かります。今回の採油は、機器停止中に排油口から実施しているため、別紙油中粒子の沈降の影響に示すように、油中粒子などの固形物は沈降の影響を受けて分析データが高濃度に出る可能性があるにもかかわらず、分析データが全て良好の範囲内であったことから軸受および潤滑油は継続使用可能な状態あると判断します。
報告№101-0288 | 分析№101-02797 | 101-02797 | 分析の結果、フェログラフィーの結果、やや大型の粒子が散見され、且つ、軸受メタルの主成分である錫が検出されていることから、軸受摺動面でやや厳しい金属接触が発生していることが確認されました。D－SOAPの錫濃度からメタルの摩耗状況を解析します。メタルの主成分である錫濃度が上昇しており、この錫濃度の上昇量と油量から摩耗体積を下式により算出します。摩耗体積＝錫濃度×-×油量×油の密度×÷錫密度＝.×-××.×÷.＝.この摩耗体積と軸受の表面積から平均的な摩耗深さを算出します。平均的な摩耗深さ＝摩耗体積÷＝.÷×）÷×＝.このことから、前回更油から補給がなかったとすれば、前回更油から.μm摩耗したことになります。前回更油とオーバーホールが同時にあった場合、初期のメタル表面の粗さをRmaxμmとすると、その表面粗さの分のが摩耗したことになり、このメタルは継続使用可能な状況にあると判断できます。は良好と判断します。粘度は良好と判断します。粘度はmm/sと新油値mm/sに比較して、粘度変化率は-％で、当社推奨の管理目安である±％以内にあり、良好と判断します。水分は良好と判断します。水分はppmと当社推奨の管理目安の以下であり、良好と判断します。全酸価は良好と判断します。全酸価は.mgKOH/gと新油値.mgKOH/gと変化がなく良好と判断します。IRの結果、良好と判断します。IRの結果、IRチャートに示すように油劣化の兆候を示すカルボン酸の兆候が確認されておらず、良好と判断します。RBOTは良好と判断します。RBOTはminと当社推奨の管理目安のmin以上あり、良好戸判断します。は良好と判断します。計数汚染度は良好と判断します。計数汚染度はNAS級と当社推奨の管理目安のNAS級以下であり、良好と判断します。重量汚染度は良好と判断します。重量汚染度は.mg/mlと当社推奨の管理目安のmg/ml以下であり、良好と判断します。機器の潤滑状態フェログラフィーの結果、やや大型の粒子が散見され、且つ、軸受メタルの主成分である錫が検出されていることから、軸受摺動面でやや厳しい金属接触が発生していることが確認されました。SOAPの結果は良好です。油中の添加剤及びμm未満の摩耗粒子を検出できるSOAPの結果、油の添加剤成分であるリンがppm、バリウムがppm検出されました。D－SOAPの結果は良好です。大型の摩耗粒子を検出できるD－SOAPの結果、メタルの摩耗により発生した錫が検出されました。フェログラフィーの結果、やや大型の粒子が散見されるため、注意が必要です。摩耗の過酷度を示すフェログラフィーのIs値がのマイナス乗と良好の範囲にあるものの、やや大型の粒子が散見されるため、注意が必要です。
報告№108-0227 報告№113-00519 | 分析№108-01664 分析№113-002426 | 113-002426 | 潤滑、汚染状態は良好の範囲にあることから、潤滑油は継続使用可能な状態にあると判断します。軸受の摩耗状態は良好の範囲にあることから、軸受は継続使用可能な状態にあると判断します。最適な採油方法本試料油は、機器停止中に廃油口から採油されているため、別紙油中粒子の沈降の影響に示すように、油中粒子などの固形物は沈降の影響を受けて分析データが高濃度に出ていると推定されます。正確なデータによる診断を行うためにも、今後の採油は、極力運転中もしくは停止直後の油槽中層部から実施されることを推奨します。軸受の摩耗状態異常摩耗の早期発見のパラメータであるIs値は、レベルと正常でした。また、異常摩耗の兆候を示す摩耗粒子が顕著に観察されなかったことから、は良好と判断します。計数汚染度、重量汚染度は共に良好です。粘度、水分、酸価、IRの各データは良好でした。
報告№109-09249 報告№112-00274 | 分析№109-001747 分析№112-001106 | 112-001106_date120927 | 潤滑油および軸受は継続使用可能な状態にあると判断します。但し、今後も摩耗の進行を傾向監視するため、以下の対策を推奨します。油槽内の清掃および更油潤滑油が汚染されていることから、油槽内は汚染されていると思われます。更油をする際には、油槽内を清掃し、更油する新油もNAS級程度の清浄な潤滑油を更油することを推奨します。軸受メタルの情報提供本設備がすべり軸受である場合、今後軸受メタルの摩耗が進行すると、摩耗程度を評価する必要がありますので、次回分析時には、メタルサイズ、回転数、直近のメタル交換からの運転時間をお知らせください。はフェログラフィーおよびSOAP／D-SOAPの結果から総合的に判断した結果、正常な状態にあると考えられます。フェログラフィー【定量分析：Is値】Is値は異常摩耗の早期発見パラメータのつで、摩耗粒子を定量化するために用います。今回のIs値はの乗と低い値でした。フェログラフィー【定性分析：摩耗粒子および摩耗形態観察】分析結果から比較的多く観察された粒子は、以下の通りでした。正常な摩耗粒子・潤滑状態が正常なマイルド摩耗により発生。Iカップリング発光分光分析【SOAP／D-SOAP】検出された金属元素から発生箇所を推定すると、以下の通りでした。鉄、鉛、銅、アンチモン、錫、亜鉛・軸受等カルシウム、バリウム、ナトリウム・外部混入異物亜鉛を使用した箇所の溶出・摩耗亜鉛が金属濃度でppm、金属濃度でppm検出されました。亜鉛を使用した箇所の溶出・摩耗が発生していると思われます。亜鉛メッキ等であった場合、耐食性が低下して腐食に進展することが懸念されます。水分、汚染粒子数は良好でした。汚染度物重量はmg/mlと当社推奨の管理限界値を超えていました。金属濃度で軸受メタルの主成分である錫、亜鉛が比較的高い値であり、フィルタ表面の異物観察でグレーの粘ちょう物、金属片、鉄錆、砂等が観察されたことから、汚染度が高い要因は、摩耗とスラッジ、そして外部混入異物の影響と思われます。．粘度、全酸価、酸化安定度、有機物・有機化合物の各データは良好でした。分析結果特性低下特性低下に係るパラメータの分析結果は良好と判断します。粘度粘度はmm/sと新油値mm/sに対する粘度変化率は-％で、当社推奨の管理限界値である±％以内にあり、良好と判断します。全酸価添加油の全酸価は、油メーカによって初期値が違うため統一した管理基準を設定するのが困難であることから、当社では管理限界値を設定しておらず、新油分析値との比較及び他の分析項目の結果より全酸価の状態判断を行います。その結果、全酸価は.mgKOH/gと新油値.mgKOH/g以下にあることから、良好と判断します。酸化安定度酸化安定度はminであり、当社推奨の管理限界値のmin以上であることから良好と判断します。有機物・有機化合物有機物・有機化合物は、IRチャートによる新油分析値との比較の結果、cm-付近に劣化の兆候を示すカルボン酸の吸収が確認されていないことから、良好と判断します。色相はLでした。汚染に係るパラメータの分析結果は、汚染度物重量は当社推奨の管理限界値を超えていました。水分は.ppmであり、当社推奨の管理限界値の以下であることから良好と判断します。汚染粒子数はNAS級であり、当社推奨の管理限界値のNAS級以下であることから良好と判断します。汚染度物重量はmg/mlであり、当社推奨の管理限界値のmg/ml以下であることから良好と判断します。摩耗運転中における潤滑状態は正常であったものと判断します。異常摩耗の早期発見パラメータであるフェログラフィーのIs値がの乗と良好の範囲にあったことから、潤滑箇所の潤滑状態は正常と判断します。金属濃度SOAP法により金属濃度を測定した結果、潤滑箇所で発生する金属接触よって検出される銅がppm、錫がppm、亜鉛がppm検出されました。金属濃度酸溶解法により金属濃度を測定した結果、潤滑箇所で発生する金属接触によって検出される鉄が、鉛が、銅が、アンチモンが、錫がppm、亜鉛がppm、外部から混入したと思われるカルシウムが、バリウムが、ナトリウムが検出されました。
報告№109-09136 報告№109-09546 | 分析№109-001160 分析№109-003378 | 109-003378 | 分析の結果、IRおよびRBOTを除く項目は良好でした。RBOTがminと当社推奨の管理限界値のmin以下にあり、IRの結果、新油で確認されているcm-付近のピークが使用油では確認されませんでした。結論IRおよびRBOTの結果から、以下の可能性が考えられました。油名の相違異種油の混入添加剤の消耗原因がの油名の相違、ないしの異種油の混入であった場合、適正な油種に交換されることを推奨します。原因がのいずれでもなくの添加剤の消耗であった場合、常時、～程度の温度を受けて短期間で酸化防止剤が消耗する環境が内在している可能性が考えられます。このような環境がある場合は、使用条件にあった油種への変更が必要ですので最適油種の選定を検討して下さい。
報告№107-0072 報告№107-0072 | 分析№107-00337 分析№107-00337 | 107-00337 | 今回の採油は、機器停止中にドレンバルブから実施しているため、油循環中に採油した場合に比較し、油中粒子の沈降の影響を受けデータが高濃度に出る可能性があります。今回の分析は以上のことを踏まえて結果を検討しました。分析の結果、異常摩耗の早期発見パラメータであるフェログラフィーのIs値がの乗とやや高い値を示していました。今回の試料油は、機器停止中のドレンバルブから採油しているため、摩耗粒子形態観察で外部から混入したと思われる鉄錆がやや多く観察されいますが、SOAP／D－SOAPで鉄、錫が検出されたことから、シャフト、軸受台金、軸受ケース等の鉄系材料を使用した箇所、、軸受メタルで摩耗が発生していることが確認できました。軸受メタルの摩耗は、軸受メタルの主成分である錫がSOAPでppm、D－SOAPで検出されたことから確認できました。メタルの摩耗深さをSOAPの錫濃度ppm、油量Lから下式により算出しました。錫の摩耗体積＝錫濃度×-×油量×.×÷錫密度＝×-××.×÷.＝.平均的な摩耗深さ＝摩耗体積÷摩耗面積×＝.÷×＝.計算の結果、平均的な摩耗深さが.μmとなり、メタル表面粗さをsと仮定すると、メタルの摩耗は僅かであり、継続使用可能と判断します。但し、機器の運転状況に関するデータがなく、今回の分析結果だけでは摩耗の進行程度を評価できないため、夏期ピーク前に再度分析を実施し、摩耗の進行状況を確認することを推奨します。これらのことは、異常摩耗の早期発見パラメータであるフェログラフィーのIs値がの乗とやや高く、摩耗粒子形態観察の結果、外部から混入したと思われる鉄錆がやや多く観察されたことSOAP／D－SOAPの結果、鉄、メタルの主成分である錫が検出されたこと以上のことから判断しました。上述しましたように、今回の採油は停止中の採油であるため、循環中の採油に比較してデータが高目に出る可能性があります。これは、運転中の採油であったなら今回データより小さい値になることが考えられます。したがって、次回採油時には粒子の沈降の影響を極力抑え、油中粒子が均一な分散状態に近い状態で採油が実施できるように、主機運転中、または停止直後に採油を実施されることを推奨します。
報告№109-09136 報告№113-00578 | 分析№109-001160 分析№113-002437 | 113-002437 | 異常摩耗の早期発見のパラメータであるIs値は、レベルと、やや高い値でした。また、潤滑部の摩耗が認められたため、定期的に潤滑油分析を実施し、摩耗推移を監視することが有用と考えます。フェログラフィーで観察された代表的な粒子は以下の通りです。正常な摩耗粒子・潤滑状態が正常なマイルド摩耗により発生。切削粒子・異物や金属表面の微小突起による切削摩耗により発生。シビア粒子・潤滑状態がやや厳しい凝着摩耗により発生。極微小領域で油膜切れが発生したことを示します。切削粒子、シビア粒子は、摩擦面が将来的に異常摩耗へ進展する可能性を示唆しているため、傾向監視が有用と思われます。詳細は、別紙傾向監視が必要な摩耗粒子をご覧ください。尚、ご提供いただいた新油からFBKタービンに含まれていないリン、亜鉛が検出されたことから、新油はFBKタービンではないと考えられます。計数汚染度はNAS級を上回っており、当社推奨の管理限界値を超えていました。水分濃度が高く、フィルタ残渣に金属片や粘ちょう物が確認されたことから、汚染度が高い原因は水分、摩耗粒子、スラッジの影響と考えられます。粘度、酸価、IRの各データは良好です。水分はppmと当社推奨の管理限界値を超えていました。今後、水分の影響により金属表面で腐食摩耗が発生し、発生した鉄錆等の粒子が潤滑部に噛み込み、摩耗が進行することが懸念されます。
報告№108-0387 報告№108-0511 | 分析№108-02609 分析№108-03688 | 108-03688 | 分析の結果、異常摩耗の早期発見パラメータであるフェログラフィーのIs値がの乗とやや高く、摩耗粒子の形態観察で油膜切れにより発生したシビア粒子、硬い異物の噛み込みにより発生した切削粒子が多く観察されたことから、軸受摺動面で発生している摩耗形態は凝着摩耗と切削摩耗が同時に発生していることが確認されました。今後さらに摩耗が進行することが懸念されるため、ヶ月後に再度分析を実施し、摩耗の進行状況を確認されることを推奨します。これらのことは、前回に比較して、SOAP／D-SOAPの鉄および錫濃度に変化がないものの、異常摩耗の早期発見パラメータであるフェログラフィーのIs値がの乗とやや高く、摩耗粒子の形態観察の結果、金属接触が厳しい場合に発生するシビア粒子がやや多く観察されたこと以上のことから判断しています。尚、トライボ診断は、軸受メタルの表面積と油量の情報をご提供いただければ、摩耗量を求め、その結果から軸受メタルの摩耗状況を定量的に評価することが可能となりますので、情報をご提供下さい。
報告№109-09250 報告№109-09250 | 分析№109-001851 分析№109-001851 | 109-001851 | 潤滑油および本設備は継続使用可能な状態にあると判断できますが、汚染度がやや高く、摩耗が進行することが懸念されるため、予防処置として濾過を推奨します。特性低下特性低下に係るパラメータの分析結果は良好と判断します。粘度粘度はmm/sと新油値mm/sに対する粘度変化率は+％で、当社推奨の管理限界値である±％以内にあり、良好と判断します。全酸価添加タービン油については、当社では管理限界値を設定しておらず、新油分析値との比較及び他の分析項目の結果より全酸価の状態判断を行います。その結果、全酸価は.mgKOH/gと新油値.mgKOH/g以内にあり、良好と判断します。酸化安定度酸化安定度はminであり、当社推奨の管理限界値のmin以上であることから、良好と判断します。有機物・有機化合物有機物・有機化合物は、IRチャートによる新油分析値との比較の結果、cm-付近に劣化の兆候を示すカルボン酸の吸収が確認されていないことから、良好と判断します。色相はLであり、新油値のLに比較して大きな変化はないことから、良好と判断します。汚染に係るパラメータの分析結果は、汚染粒子数がやや高く、汚染度物重量が当社推奨の管理限界値を超えていました。水分は.ppmであり、当社推奨の管理限界値の以下であることから、良好と判断します。汚染粒子数はNAS級であり、当社推奨の管理限界値のNAS級以内にあるものの、やや高い値でした。汚染度物重量はmg/mlであり、当社推奨の管理限界値のmg/mlを超えていました。摩耗フェログラフィーによる摩耗粒子の観察の結果、μm以下の鉄系摩耗粒子、局部的に高圧・高温となる場合に発生するフリクションポリマが観察されました。異常摩耗の早期発見パラメータであるフェログラフィーのIs値がの乗とやや高く、摩耗粒子の形態観察の結果、μm以下の鉄系摩耗粒子、局部的に高圧・高温となる場合に発生するフリクションポリマが観察されました。金属濃度SOAP法により金属濃度を測定した結果、潤滑箇所で発生する金属接触によって検出される鉄、鉛、銅が共にppm、油の添加剤成分であるリンがppm、亜鉛がppm、カルシウムがppm、外部から混入したと思われるケイ素がppm検出されました。金属濃度酸溶解法により金属濃度を測定した結果、潤滑箇所で発生する金属接触によって検出される鉄がppm、油の添加剤成分であるカルシウムが検出されました。
報告№107-6019 報告№107-0198 | 分析№107-01038 分析№107-01107 | 107-01107 | 前回トライボ診断からの摩耗進行状況を確認する。分析の結果、サポートベアリングの摩耗の進行は確認されず、継続使用可能であることが確認されました。但し、前回同様に摩耗粒子形態観察で金属接触が厳しい場合に発生するシビア粒子がやや多く観察され、また、D－SOAPで鉄が増加していたことから、主軸摺動面で摩耗が発生していると思われました。今後更に摩耗が進行することが懸念されるため、ヶ月後に再度分析を実施し、摩耗の進行状況を確認することを推奨します。これらのことは、前回に比較して、SOAP／D－SOAPですべり軸受の主成分である錫の濃度に変化はないものの、D－SOAPの鉄濃度が増加していたこと異常摩耗の早期発見パラメータであるフェログラフィーのIs値がの乗とやや高いこと摩耗粒子形態観察の結果、金属接触が厳しい場合に発生するシビア粒子が多く観察されたこと以上のことから判断しました。
報告№108-5112 報告№108-5112 | 分析№108-03609 分析№108-03609 | 108-03609 | 粘度、泡立ち試験を除く項目は良好でした。粘度は.mm/sと新油値mm/sに比較して、粘度変化率は-％で、当社推奨の管理限界値である±％を超えていました。今後、粘度の低下により油膜切れが発生し、金属接触が発生することが懸念されるため、更油を実施することを推奨します。泡立ち試験の結果は、一般的には消泡性能が低くいと判断できる値の-でした。また、新油値の-に比較して高い値であることから、消泡性能が低下していることが確認されました。今後の使用時間によっては、油の酸化劣化が進行したり、ギヤ歯面およびベアリング軌道面で油膜切れが発生したりする場合があるため、消泡剤の添加による消泡性能の改善が必要になると思われます。機器の潤滑状態潤滑状態指数はのマイナス乗と濾過設備のない機器であれば正常な潤滑状態にあると判断できますが、ギヤボックスの油系統にはインラインフィルタとオフラインフィルタがあり、μmサイズ以上の粒子の大部分は捕捉され、異常な摩耗状態が発生したとしても正常な潤滑状態にあると誤認してしまう可能性があります。そこで、フィルタが設置されていない場合の潤滑状態を、一般的なフィルタの効率である.と仮定して粒子の発生状況から潤滑状態を推定しました。その結果、ギヤは継続使用可能な状態にあると思われますが、潤滑状態指数は摩耗がやや厳しい状態であるの乗領域にあると推定できます。推定結果は、フィルタの濾過効率を仮定して求めたものですが、フィルタがない状態では油中の粒子濃度は現在より高いことは明らかです。そのためヶ月後に再度分析を実施し、摩耗進行の有無をチェックすることを推奨します。尚、フィルタの捕捉の影響による誤認を避けるため、これまでの採油箇所に加え、インラインフィルタやオフラインフィルタの捕捉物も分析し、その結果から潤滑状態を評価することを提案します。フィルタ捕捉物の分析を実施する際には、フィルタ使用時間の情報をご提供いただけますようお願い致します。粘度は当社推奨の管理限界値を超えています。泡立ち試験の結果、消泡性能が低下しています。粘度は当社推奨の管理限界値を超えています。粘度は.mm/sと新油値mm/sに比較して、粘度変化率は-％で、当社推奨の管理限界値である±％を超えています。粘度は.mm/sとなっています。粘度は.mm/sとなっています。粘度指数はとなっています。粘度指数はとなっています。泡立ち試験は-となっています。泡立ち試験は-と新油に比較して高い値であり、消泡性能が低下しています。水分は良好。水分はと当社推奨の管理限界値の以下であり、良好と判断します。全酸価は良好。全酸価はmgKOH/gと新油値mgKOH/g以内にあり、良好と判断します。機器の潤滑状態摩耗粒子の形態観察の結果、ギヤ歯面の摩耗で発生したと推定されるμm以下の摩耗粒子が観察されています。μm以下の摩耗粒子が観察されています。異常摩耗の早期発見パラメータである潤滑状態指数がのマイナス乗と正常の範囲にあるものの、摩耗粒子の形態観察の結果、ギヤ歯面の摩耗で発生したと推定されるμm以下の摩耗粒子が観察されています。
報告№108-0227 報告№110-00771 | 分析№108-01664 分析№110-003716 | 110-003716 | Iカップリング発光分光分析供試のタービン油を分析した結果、検出された金属元素は、SOAPの結果表に示すように、鉄、銅、錫、リン、亜鉛、カルシウム、ケイ素、ナトリウムが検出されました。これらの検出された金属元素から発生箇所を推定すると鉄、銅、錫・軸受等リン、亜鉛、カルシウム、ケイ素、ナトリウム・外部混入異物であると思われます。このうち、機械部品が摩耗したと思われる元素はのグループです。フェログラフィー異常摩耗の早期発見パラメータとして摩耗粒子を定量化して評価するフェログラフィーのIs値は、潤滑状態がやや厳しいの乗でした。摩耗粒子の形態で比較的多く観察された粒子は、潤滑状態が正常な場合に発生する摩耗粒子、摺動部以外から発生したと思われる鉄錆等でした。このような摩耗粒子が観察された場合には、潤滑部では正常なマイルド摩耗が発生していることが分かります。計数汚染度は当社推奨の管理限界値を超えていました。フィルタ表面の異物観察で鉄錆等が観察されたことから、汚染度が高い要因は、外部混入異物の影響と思われます。全酸価全酸価は.mgKOH/gと新油値の.mgKOH/gに比較して高いものの、IRの結果で油劣化の兆候を示すカルボン酸の吸収が確認されていないことから、良好と判断します。IRIRの結果、新油のIRスペクトルと一致しない箇所が確認されました。SOAPの結果、本試料油からはリン、亜鉛、カルシウムが検出されましたが、JOMORIXタービンには添加剤は含まれていないことから、異種油の混入、または油名の誤りなどが考えられます。軸受および潤滑油は継続使用可能な状態にあると判断します。但し、油中の汚染度が高く、観察された異物が軸受摺動面に噛み込み摩耗が進行することが懸念されるため、濾過を推奨します。また、異種油の混入の有無と油名を再確認されることを推奨します。
報告№108-0477 報告№108-0477 | 分析№108-03452 分析№108-03452 | 108-03452 | 分析の結果、全てのデータが良好であることから、この油は継続使用可能であり、潤滑状態も正常と判断します。特性低下全ての項目が良好な範囲にあったことから特性低下は認められず良好と判断します。粘度は良好と判断します。粘度はmm/sと新油値mm/sに比較して、粘度変化率は-.％で、当社推奨の管理限界値である±％以内にあり、良好と判断します。全酸価は良好と判断します。全酸価は.mgKOH/gと新油値.mgKOH/g以内にあり、良好と判断します。有機物・有機化合物の結果、良好と判断します。有機物・有機化合物の結果、油劣化の兆候を示すカルボン酸の吸収が確認されていないことから、良好と判断します。酸化安定度の結果、良好と判断します。酸化安定度はminと当社推奨の管理限界値のmin以上であり、良好と判断します。色相は良好と判断します。色相はL.と新油値のL.に比較して大きな変化はなく、良好と判断します。汚染は良好と判断します。水分は良好と判断します。水分はと当社推奨の管理限界値の以下であり、良好と判断します。汚染粒子数は良好と判断します。汚染粒子数はNAS級と当社推奨の管理限界値のNAS級以内にあり、良好と判断します。汚染物重量は良好と判断します。汚染物重量は.mg/mlと当社推奨の管理限界値のmg/ml以内にあり、良好と判断します。摩耗摩耗は正常と判断します。摩耗粒子の結果は良好です。異常摩耗の早期発見パラメータであるフェログラフィーのIs値がのマイナス乗と良好の範囲にあり、潤滑状態は正常と判断します。金属濃度SOAPの結果は良好です。金属濃度SOAPの結果、金属元素は検出されていません。金属濃度酸溶解法の結果、鉄が検出されています。金属濃度酸溶解法の結果、鉄、外部から混入したと思われるバリウム、ナトリウムが検出されています。
報告№109-09136 報告№111-00736 | 分析№109-001160 分析№111-003753 | 111-003753 | 潤滑油は継続使用可能な状態にあると判断します。粘度、全酸価、IR、RBOTの各データは良好でした。尚、RBOTは、新油値に比較して大きな値であり減少傾向は確認されませんでした。このことから、酸化防止剤の消耗は確認されず、この油は継続使用可能な状態にあると判断できました。水分は良好でした。
報告№109-09156 報告№109-09156 | 分析№109-001295 分析№109-001295 | 109-001295 | 泡立ち試験の結果は、-と新油値が-であるのに比較して高い値となっていたことから、消泡性能が低下していることが分かりました。消泡性の性能が低下していることが確認されたことから、今後の使用状況によっては油の酸化劣化が進行したり、ギヤ歯面およびベアリング軌道面で油膜切れが発生したりする場合があるため、消泡剤の添加による消泡性能の改善など何らかの対応が必要になると思われます。尚、を示す粘度、水分、全酸価の各データは、全てが良好の範囲あることから消泡性能の改善により継続使用が可能と判断します。消泡性能の改善は、添加する消泡剤の効果をテストにより確認する必要がありますので、必要な場合は当社営業担当者までお知らせ下さい。機器の潤滑状態潤滑状態の異常の早期発見パラメータである潤滑状態指数は、の乗と濾過設備のない機器であれば正常な潤滑状態にあると判断できます。当該機の潤滑系は、油中汚染粒子を濾過するフィルタが設置されているため、別紙インライン・オフラインフィルタの影響に示すとおり、潤滑状態が異常となり大型の摩耗粒子が発生したとしても発生した粒子の大部分が捕捉されてしまい、結果として正常な潤滑状態にあると誤認してしまう可能性があります。そのため、フィルタの影響を考慮に入れLCインデックスを求めたところ、その結果は摩耗がやや厳しい状態に分類されるの乗領域となりました。摩耗粒子には、疲労摩耗の開始時期に発生するμm前後の摩耗粒子が観察され、また、LCインデックスが前回のの乗からの乗へと潤滑状態の厳しさが桁上昇したことから、摩耗の進行が懸念されました。今後の状態変化を把握するため、ヶ月後に再度分析を実施し、疲労摩耗の進行状況を確認することを推奨します。泡立ち試験の結果、消泡性能が低下していることが確認されています。粘度は良好。粘度はmm/sと新油値mm/sに比較して、粘度変化率は-.％で、当社推奨の管理限界値である±％以内にあり、良好と判断します。粘度はmm/sとなっています。粘度はmm/sとなっています。粘度指数はとなっています。粘度指数はとなっています。泡立ち試験は-となっています。泡立ち試験は-と新油に比較して高い値となっています。消泡性能が低下していることが確認されています。水分は良好。水分は.と当社推奨の管理限界値の以下であり、良好と判断します。全酸価は良好。全酸価は.mgKOH/gと新油値.mgKOH/gに比較して高いものの、IRの結果で油劣化の兆候を示すカルボン酸の吸収が確認されていないことから、良好と判断します。機器の潤滑状態摩耗粒子の形態観察の結果、疲労摩耗の開始時期に発生する粒子が観察されています。μm前後の疲労摩耗粒子が観察されています。異常摩耗の早期発見パラメータである潤滑状態指数がの乗と精密な濾過設備がない機器であれば、潤滑状態指数は正常の範囲にあると判断できますが、摩耗粒子の形態観察でμm前後の疲労摩耗粒子が観察されています。
報告№109-09448 報告№109-09448 | 分析№109-002817 分析№109-002817 | 109-002817 | 摩耗状態異常摩耗の早期発見パラメータであるフェログラフィーのIs値は、潤滑状態が良好な状態にあることを示すの乗ですが、点検を要する摩耗粒子が観察されておらず、現在のところ継続使用は可能な状態にあると判断できます。この状態で検出された油中金属は、その多くが鉄であり、これらは摩耗粒子の観察結果から疲労摩耗であることが分かりました。疲労摩耗は、スパイラルベベルギヤの歯面で発生していると推定されますが、発生箇所が歯面の微小領域であることから、現在のところ、継続使用は可能と判断できます。バックラッシ減速機の構造から、最も負荷が大きく、摩耗が進行しやすい箇所をスパイラルベベルギヤとスパイラルベベルピニオンと推定し、この部分のバックラッシを求めました。提供していただいた図面には歯幅が記載されておらず、また、更油後の稼働時間も不明であったため、歯幅mmと、更油後の稼働時間を時間と仮定してバックラッシを計算しました。その結果、減速機のギヤ歯面に摩耗が集中していたと仮定した場合、バックラッシの増加は初期値から.μm増加したと推定されました。バックラッシ増加分の上限値はメーカにより差異はあるものの、当社が推奨するバックラッシは一般に推奨されるμmを目安にしており、今回のデータはこの値に比較して十分に小さい値であることがわかります。汚染度計数汚染度がNAS級と清浄でした。を示す粘度、水分、全酸価、IRの各データは良好でした。結論ゲート機器の潤滑箇所の摩耗診断分析結果から摩耗が発生している箇所はギヤ歯面であり、摩耗形態は疲労摩耗であることが分かりました。この摩耗形態は、ギヤ歯面に荷重が繰り返しかかることにより、歯面の表面下で材料が疲労して剥離します。歯面に加わる荷重が過大である場合、観察される摩耗粒子は今回より大きな粒子が発生します。分析結果から推定されたバックラッシの増加分は.μmでしたが、このバックラッシは、一対の歯車の噛み合いを円滑にするための、ピッチ円周上での歯面間の遊びです。この値が過大になると振動や騒音の原因となるため、ギヤの摩耗状態を判断するためには重要なパラメータです。今回観察された摩耗粒子は、μmサイズの微小な粒子が支配的であることから、バックラッシの値は小さいと判断できます。バックラッシの計算時に仮定した稼働時間や歯幅などの数値が正確であれば、本減速機は継続使用可能と判断できます。整備の必要な箇所の検討整備が必要な箇所は、本分析結果から確認されませんでした。しかし、分析結果から僅かではありますがギヤの摩耗が進行していることが確認されていますので、今後は定期的に潤滑油分析を実施し、その結果から摩耗の進行状況を確認することにより、整備の必要の有無を監視する方法が有用と思われます。潤滑油の劣化度診断一般的に潤滑油が劣化した場合、油の外観は黒褐色になり、粘度や全酸価が上昇しスラッジ等が発生します。また、その過程では劣化の兆候を示すカルボン酸の吸収がIRで確認できます。今回のは、全てのデータが良好の範囲にあり、潤滑油の劣化は確認されなかったことから、継続使用可能であり、交換の必要はないと判断します。潤滑管理の方法現在の潤滑油は年使用していますが、年間使用したにもかかわらず劣化が確認されなかったことから、本設備の潤滑油は少なくても更油後年間は使用できることが分かりました。潤滑油の交換時期の判断は、今回の分析だけでは予測することは困難ですが、定期的に分析を実施し、その結果の傾向から劣化の進行状況を確認することで容易に可能になります。現在のところ潤滑部は継続使用可能な状態にあると思われますが、今後は疲労摩耗が進行する場合がありますので、定期的に分析を実施し、摩耗の進行状況を確認されることを推奨します。次回分析の時期を理論的に求めたところ、最短で約時間となります。この時間は、油中汚染物が均一になるために必要とする時間であり、この時間を経過すれば、再分析の結果から状態の傾向を確認することが可能となりますので、これを参考に次回分析時期を検討されることを推奨します。尚、定期的な分析を実施する際には、に関する分析項目の実施を推奨します。今回の分析結果からは、油劣化の進行は確認されていませんが、定期的な分析により潤滑油の交換時期を管理することが可能となります。は良好と判断します。粘度粘度はmm/sと新油値mm/sに比較して、粘度変化率は-％で、当社推奨の管理限界値である±％以内にあり、良好と判断します。水分は.と当社推奨の管理限界値の以下にあり、良好と判断します。全酸価全酸価は.mgKOH/gと新油値.mgKOH/g以内にあり、良好と判断します。IRIRの結果、油劣化の兆候を示すカルボン酸の吸収が確認されていないことから、良好と判断します。は良好と判断します。計数汚染度計数汚染度はNAS級と当社推奨の管理限界値のNAS級以内にあり、良好と判断します。重量汚染度は.mg/mlと当社推奨の管理限界値のmg/ml以内にあり、良好と判断します。機器の潤滑状態機器の潤滑状態は正常と判断します。SOAPによる油中金属濃度SOAPによる油中金属濃度の結果、油の添加剤成分であるリン、外部から混入したと思われる亜鉛、アルミニウム、ナトリウムが検出されました。SOAPによる油中金属濃度SOAPによる油中金属濃度の結果、鉄、油の添加剤成分であるリン、外部から混入したと思われる亜鉛、カルシウム、ナトリウムが検出されました。摩耗粒子診断異常摩耗の早期発見パラメータであるIs値がの乗と良好の範囲にあるものの、摩耗粒子の形態観察の結果、疲労摩耗粒子が比較的多く観察されました。
|  | 113-001043 | 軸受は継続使用可能な状態にあると判断します。但し、摩耗粒子の形態観察で切削粒子、シビア粒子、黒錆が比較的多く観察されていることから、将来的な摩耗進行の有無を確認するためにも傾向監視を継続することが有効です。に示す対策を推奨します。定期的な分析切削摩耗および凝着摩耗の進行を監視するため、定期的に分析を実施し、分析データによる摩耗の進行状況を確認することを推奨します。フェログラフィーおよびSOAP-Tの結果から総合的に判断した結果、継続使用は可能ですが、今後の機器の機能を確認するためにも傾向管理が有用と考えます。フェログラフィー【Is値】Is値は異常摩耗の早期発見パラメータのつで、摩耗粒子を定量化するために用います。前回に比較してIs値はの乗から乗に低下し、低い値でした。フェログラフィー【摩耗粒子および摩耗形態】分析結果から比較的多く観察された粒子は、以下の通りでした。正常な摩耗粒子・潤滑状態が正常なマイルド摩耗により発生。切削粒子・異物や金属表面の微小突起による切削摩耗により発生。シビア粒子・潤滑状態がやや厳しい凝着摩耗により発生。金属潤滑部が局部的に油膜切れを起していると考えられます。黒錆・潤滑状態がやや厳しい凝着摩耗により発生。金属接触が厳しく、且つ、高い摩擦熱が発生していると考えられます。観察された摩耗粒子の中でも切削粒子、シビア粒子、黒錆は、将来的な摩耗の進行に繋がる可能性を示唆しているため、傾向監視が必要と思われます。減速機で切削摩耗が発生した場合、減速機内部で使用されている転がり軸受が切削摩耗により生じた軌道面の損傷が起点となって、寿命が分の程度に低下することがあることから、切削摩耗には十分注意する必要があります。切削摩耗の発生原因となる混入異物が残留している場合、この異物により切削摩耗が継続して発生する可能性があります。シビア粒子、黒錆は、凝着摩耗に分類されます。これらの摩耗粒子は、ギヤ歯面および軌道面で凝着、破断を繰り返し、この過程で生じる移着粒子が成長して摩耗粒子となります。そのため、ギヤ歯面および軌道面では局部的に油膜切れが発生していることを示しています。この状態が継続した場合、摩耗粒子のサイズは徐々に大型化していき、最終的には軸受の損傷に至る場合があります。Iカップリング発光分光分析【SOAP-T】検出された金属元素から発生箇所を推定すると、以下の通りでした。鉄、鉛、錫、亜鉛・ギヤ、軸受等リン、亜鉛、カルシウム・添加剤バリウム、アルミニウム、ケイ素、ナトリウム・外部混入異物鉛を使用した箇所の溶出・摩耗SOAP-Tで前回同様に鉛がppm検出されたことから、鉛を使用した箇所の溶出・摩耗が発生しています。亜鉛系添加剤を使用している潤滑油で鉛が検出される場合、潤滑系統内でこれらの金属が亜鉛系添加剤の影響により溶出することが知られています。今回の検出は、この溶出と摩耗によるものと考えられます。今後、別紙鉱油の酸化に対する金属触媒の影響に示すように濃度の増加に伴い酸化速度が速まる可能性があります。余寿命評価Is値は、前回に比較しての乗から乗に低下していることから、Is値からは余寿命を予測することは出来ませんでした。現状の摩耗状態は安定しており、今後の運転状況に大きな変化がなければ、前回採油から今回採油までと同様の期間である年ヶ月は継続使用可能な状態にあると思われます。
報告№109-09136 報告№113-00232 | 分析№109-001160 分析№113-000882 | 113-000882 | 油の劣化は確認されず、データは正常な範囲にあることから潤滑油は継続使用可能な状態にあると判断します。軸受は継続使用可能な状態にあると判断します。但し、今後の摩耗進行の有無を確認するためにも傾向監視を継続することが有効です。定期的な分析今後懸念される疲労摩耗の進行を監視するため、定期的に分析を実施することを推奨します。はフェログラフィーの結果から判断した結果、継続使用は可能ですが、今後の機器の機能を確認するためにも傾向管理が有用と考えます。フェログラフィー【定量分析：Is値】Is値は異常摩耗の早期発見パラメータのつで、摩耗粒子を定量化するために用います。Is値は前回に比較しての乗から変化はなく、低い値でした。フェログラフィー【定性分析：摩耗粒子および摩耗形態観察】分析結果から観察された代表的な粒子は、以下の通りでした。疲労摩耗粒子・繰返し応力を受けて発生。計数汚染度は前回同様にNAS級と、等級に変化はなく、良好でした。前回同様に粘度、水分、酸価の各データは良好な範囲にありました。
報告№101-0071 | 分析№101-00799 | 101-00799 | 本試験は、月日に更油を実施したため、分析データの初期値を取る目的で実施しました。分析の結果、全酸価を除く項目は良好でした。全酸価が.mgKOH/gと新油値.mgKOH/gに比較して、非常に高い値でした。IRの結果、油劣化の兆候を示すカルボン酸が確認されており、全酸価が高い要因は、油中に劣化成分があるためと考えられました。月日に更油を実施しており、且つ、前回全酸価が.mgKOH/gと高いことから、この様に全酸価が高くなった要因は、更油時に以前使用していた劣化油が残留したか、或いは、冷却不足や、油温上昇要因があるなどして、新油が短時間で劣化したのいずれかが考えられました。の更油時に以前の劣化油が残留していたと仮定した場合、その残留割合は、更油前の全酸価の結果から、計算すると、劣化油が％程度と混入したと考えられます。この場合、今後、油中の酸成分により、劣化速度が早まることが懸念されますので、再度更油を実施されるか、或いは、この状態からの劣化上昇傾向を確認する意味で、ヶ月毎に回データを取り、そのデータの変化から以後の対策を考えるようにする、のいずれかの方法をとることを推奨します。又、の冷却不足であると仮定した場合、新油が短時間で非常に劣化していますので、冷却水量が不足しているか、或いは、すべり面の温度が高くなっている等、いずれにしても、潤滑油の冷却が不足していることが考えられますので、冷却水量の確認と潤滑油槽の温度確認、さらに、油槽内のあわ立ちの確認、油量の確認などを巡視の際に行われるよう推奨します。
報告№104-0145 | 分析№104-01119 | 104-01119 | 本トライボ診断は、潤滑油を分析し、分析結果から潤滑及び機器の潤滑状態を評価することを目的としました。潤滑潤滑を評価するため、計数汚染度、重量汚染度、光学顕微鏡写真を実施しました。その結果、各分析データは全て良好であり、本試料油使用可能な汚染状態であると判断します。機器の潤滑状態機器の潤滑状態を評価するため、SOAP／D-SOAP、フェログラフィーを実施しました。その結果、SOAP／D-SOAP及びフェログラフィーの各データは全て良好であり、機器の潤滑状態は正常な状態にあると判断します。
報告№108-0227 報告№113-00519 | 分析№108-01664 分析№113-002190 | 113-002190 | 潤滑、汚染状態は良好の範囲にあることから、潤滑油は継続使用可能な状態にあると判断します。対象設備の摩耗状態は良好の範囲にあることから、対象設備は継続使用可能な状態にあると判断します。対象設備の摩耗状態異常摩耗の早期発見のパラメータであるIs値は、前回の-レベルから変化はなく、正常です。また、異常摩耗の兆候を示す摩耗粒子が顕著に観察されなかったことから、は良好と判断します。前回同様、計数汚染度、重量汚染度は共に良好です。．前回同様、粘度、酸価、IRの各データは良好でした。水分は、ppmと新油値のppmに比較して若干高い値でした。使用油であるファイヤクエルEHCは、リン酸エステル系作動油であり、水分が多く入ると水の作用により潤滑油中の添加剤が分解反応起こして、分解反応物が不溶となって分離する、いわゆる加水分解により、酸性リン酸エステルの生成物が発生します。この生成物は酸性のため、潤滑油の劣化促進や、金属表面の腐食の原因になりますので、今後の使用で水分が更に増加した場合には、注意が必要です。
報告№109-09136 報告№112-00379 | 分析№109-001160 分析№112-001567 | 112-001567 | 濾過前の試料油を分析した結果、粘度はmm/sと新油のmm/sに比較して、粘度変化率は+％で、前回同様にやや不良領域にありました。粘度は、これまで使用していたISOVGにISOVGであるFBKタービンを補充して使用しているため新油データに比較して高い値を示していますが、前回に比較して変化が少ないことから、本試料油は継続使用可能と判断します。
報告№109-09136 報告№110-00371 | 分析№109-001160 分析№110-001693 | 110-001693 | 金属元素と濃度の分析は、試料油を以上の高温で発光させ、その光を分光器で分光し、分光によって得られた光の強度と金属固有の波長とから元素を特定するIカップリング発光分光分析法を用います。また摩耗状態は、SOAP法により求めた金属成分と濃度にフェログラフィー法による摩耗粒子分析とを加味して総合的に評価しますが、摩擦面の摩耗機構と摩耗状態の判断は摩耗粒子の形態と、異常摩耗の早期発見パラメータであるIs値により判断します。前回に比較してSOAP／D－SOAPの結果は、鉄および錫濃度に大きな変化はなく、異常摩耗の早期発見パラメータであるフェログラフィーのIs値がの乗と良好でした。前回に比較して計数汚染度はNAS級からNAS級にランク増加したものの、当社推奨の管理限界値内にあり、良好でした。粘度、水分、全酸価、IR、RBOTの各データは良好でした。本試料油は、主機停止後時間経過した排油口から採油されています。排油口の汚染度は、一般に汚染度が高濃度であり、尚且つ、主機停止から時間経過している状態では油中汚染度が更に高濃度になると推定されます。しかし、このような採油時の悪条件にもかかわらず、分析の結果からは異常なデータはみられませんでした。したがって潤滑油および軸受は継続使用可能な状態にあると判断します。尚、今後の採油は、極力停止直後の油槽の中ほどから実施されることを推奨します。
報告№109-09447 報告№114-00270 | 分析№109-002790 分析№114-000994 | 114-000994 | 分析の結果、全てのデータが良好の範囲にあることから、潤滑油および軸受は継続使用可能な状態にあると判断します。分析結果異常摩耗の早期発見のパラメータであるIs値は、前回のレベルからレベルに上昇しているものの、正常です。したがって、潤滑油診断は現在の周期で問題ないと思われます。フェログラフィーで観察された代表的な粒子は、以下の通りです。正常な摩耗粒子・潤滑状態が正常なマイルド摩耗により発生。疲労摩耗粒子・繰返し応力による金属疲労で発生。大型化するとフレーキングの発生が懸念されます。水分、計数汚染度は、前回に比較して良好です。．粘度、酸価は、前回同様に良好です。
報告№105-6050 報告№107-0445 | 分析№105-01529 分析№107-02540 | 107-02540 | 分析の結果、摩耗粒子の形態観察で外部から混入したと思われる鉄錆、砂が多く観察されました。観察された摩耗粒子の状況から、本減速機は継続使用可能な状況にあると判断できますが、今後、鉄錆や砂などの硬い異物がギヤ歯面に噛み込み摩耗が進行することが懸念されるため、ヶ月後に再度分析を実施し、摩耗の進行状況を確認することを推奨します。これらのことは、異常摩耗の早期発見パラメータであるフェログラフィーのIs値がの乗と良好の範囲にあるものの、摩耗粒子形態観察の結果、外部から混入したと思われる鉄錆、砂が多く観察されたことSOAP／D－SOAPの結果、鉄が検出されたこと以上のことから判断しました。尚、バックラッシの増加量を分析結果から計算し、CBMによる傾向監視に役立てることが出来ますので、構造が確認できる図面、ギヤの形式、歯形、モジュール、歯数、回転数、増速比、歯幅をお知らせ下さい。計算結果を報告致します。
報告№109-09136 報告№110-00475 | 分析№109-001160 分析№110-002143 | 110-002143 | Iカップリング発光分光分析供試の作動油を分析した結果、SOAP／D－SOAPで鉄、鉛、銅、クロム、ニッケル、錫、リン、亜鉛、カルシウム、ナトリウム、マグネシウムが検出されました。これらの検出された金属元素から発生箇所を推定すると鉄、鉛、銅、クロム、ニッケル、錫・シリンダ等リン・オイル添加剤亜鉛、カルシウム、ナトリウム、マグネシウム・外部混入異物であると思われます。このうち、機械部品が摩耗したと思われる元素はのグループです。クロムの摩耗クロムを使用した箇所の摩耗が発生していることが分かりました。クロムを使用した箇所は、例えばクロムメッキなどが考えられます。フェログラフィー異常摩耗の早期発見パラメータとして摩耗粒子を定量化して評価するフェログラフィーのIs値は、の乗と良好の範囲にあるものの、摩耗粒子の形態観察で潤滑状態が正常な場合に発生する摩耗粒子、局部的に高圧・高温となる場合に発生するフリクションポリマが比較的多く観察されました。潤滑部では、正常なマイルド摩耗が発生し、局部的ではあるものの高圧・高温の箇所が発生していることも分かりました。フリクションポリマは、潤滑油が摺動面に押し込められ高圧状態になると同時に、圧縮熱により高温状態になった結果、基油自身が重合反応を起こし生成することが知られています。そのため、高圧高温状態の解消がなされなければ、潤滑油の劣化が進行し、粘度上昇に因る潤滑異常に進展する場合があります。計数汚染度、重量汚染度は共に当社推奨の管理限界値を超えていました。D－SOAPで油の添加剤成分であるリンが検出され、フィルタ表面の異物観察で表面が茶褐色で金属片、鉄錆、砂等が観察されたことから、汚染度が高い要因は、摩耗とスラッジ、外部混入異物の影響と思われます。粘度、全酸価、IRの各データは良好でした。排油口からの採油であるため、データは悪いデータになりやすいと思われますが、観察された摩耗粒子には異常な摩耗状態を示す粒子はないことから、潤滑油および対象設備は継続使用可能な状態にあると判断します。なお、今後トライボ診断を実施するに当たり、以下の対策を推奨します。濾過クロムの微細な摩耗粒子が発生していることから、バルブ類の動作障害やフィルタおよびストレーナの目詰まりが発生することが懸念されます。これらの障害を予防するため、現在のフィルタより濾過精度の高いフィルタによる濾過を推奨します。クロムを使用した箇所の確認クロムを使用した箇所の摩耗が確認されました。発生箇所を特定する必要がありますので、クロムを使用した箇所がないか確認されることを推奨します。濾過効率の確認潤滑油が常時濾過されている設備は、全体油量と潤滑油ポンプ吐出量、そして濾過機の濾過効率などをパラメータとして潤滑状態の評価を行ないます。今後は、濾過機の入口と出口の箇所から採油を実施することを推奨します。最適な採油方法本試料油は、機器停止中に排油口から採油されています。機器が停止している状態では、油槽内で撹拌がなくなり固形物が沈降するため、油中汚染度は高くなると推定されます。今後の採油は、極力運転中もしくは停止直後の油槽中層部から実施されることを推奨します。
報告№108-0387 報告№109-09072 | 分析№108-02609 分析№109-000686 | 109-000686 | 機器の潤滑状態および汚染試験を実施し、前回データと照合した結果、油中摩耗粒子の増加が確認されています。油中の粒子濃度は、油膜破断による発生や、油槽内などでの沈降が均衡したところで一定、いわゆる平衡状態になりますが、このバランスが崩れると増加する場合と減少する場合とに分かれます。増加した場合は、発生と減少の均衡が崩れ、摩耗の発生や外部混入が始まったことを示し、またこれとは反対に、減少した場合は発生量が減少しているか、或いは、減少量が大きくなっていることを示し、特に減少は、汚染状態や潤滑状態が良好であることを示唆しています。本設備の場合、油中粒子の増加が確認されています。摩耗粒子の形態観察で前回同様にフレッティングにより発生する赤錆が多く観察されたことから、汚染度が増加した要因は、摩耗によるものと考えられます。但し、計数汚染度がNAS級と清浄であり、SOAP／D－SOAPの鉄濃度に変化はなく、且つ、異常摩耗の早期発見パラメータであるフェログラフィーのIs値がの乗と良好の範囲にあることから、継続使用は可能と判断します。これらのことは、前回に比較して、計数汚染度はランク増加したものの、管理限界値内にあり、SOAP／D-SOAPの鉄濃度に変化がないこと異常摩耗の早期発見パラメータであるフェログラフィーのIs値がの乗と良好の範囲にあるものの、摩耗粒子の形態観察の結果、フレッティングにより発生する赤錆が多く観察されたこと以上のことから判断しています。
|  | 100-02490 | 採油は、運転中に油槽中層部から採取することが望ましいが、本試料油は、油槽中層部から採取可能な採取箇所がなかったため、機器停止直後にドレンバルブより採取しました。又、通常ドレンバルブから、採取を実施する場合、最初に廃油を行い、その後、試料油として取るが、今回はドレンバルブから最初に排出された油とL廃油後の試料採取し、その分析結果から判断しました。分析の結果、油中の金属粒子濃度が高かった試料Aでも、計数汚染度がNAS級、摩耗の過酷度を示すIs値が.と良好の範囲にあり、汚染状態、機器の潤滑状態共に良好と判断します。試料油Aが試料油Bより、計数汚染度、重量汚染度、D－SOAP、フェログラフィーのIs値が高くなっている理由は、ドレン配管内や油槽底部に沈降又は滞留していた汚染物が採取されたものと考えられます。試料油Bは全油量Lのほぼ半分のL廃油後に採取しており、油槽中層部の油を採取したと想像されます。したがいまして、今後試料油Bの分析結果をベースにして、管理されることを推奨します。尚、を知るために実施した粘度全酸価IRの各データを判定するためには、油名及び新油値が必要ですので、油名をご確認いただき、新油をご提供いただけますようお願い致します。
|  | 113-000878 | 潤滑油は水分濃度が高いことから、欄に示す対策を推奨します。対象設備は継続使用可能な状態にあると判断します。但し、今後の摩耗進行の有無を確認するためにも傾向監視を継続することが有効です。更油或いは部分更油による水分濃度の調整水分の影響により金属表面で腐食摩耗が発生し、発生した鉄錆等の粒子が潤滑部に噛み込み摩耗が進行することがあります。また、水分が高濃度の場合、添加剤が加水分解してスラッジ化することがあるため、更油或いは部分更油などにより相対的に水分濃度を低くするなどの方法を推奨します。定期的な分析今後懸念される摩耗の進行を監視するため、定期的に分析を実施することを推奨します。はフェログラフィーおよびSOAPの結果から総合的に判断した結果、継続使用は可能ですが、今後の機器の機能を確認するためにも傾向管理が有用と考えます。フェログラフィー【定量分析：Is値】Is値は異常摩耗の早期発見パラメータのつで、摩耗粒子を定量化するために用います。今回のIs値はの乗と低い値でした。フェログラフィー【定性分析：摩耗粒子および摩耗形態観察】分析結果から観察された代表的な粒子は、以下の通りでした。フリクションポリマ・局部的に高圧・高温となる場合に発生。鉄錆、砂等・外部から混入したと考えられます。Iカップリング発光分光分析油中金属分析の結果、潤滑油中から以下の元素が検出されました。鉄、鉛、銅、錫、亜鉛・シリンダ内壁、ポンプ内部等リン・オイル添加剤ナトリウム・外部混入異物亜鉛を使用した箇所の溶出・摩耗SOAPの結果、亜鉛がppm検出されました。亜鉛を使用した箇所の溶出・摩耗が発生していると思われます。亜鉛メッキ等であった場合、耐食性が低下して腐食に進展することが懸念されます。粘度、酸価、IRの各データは良好でした。水分はppmと当社推奨の管理限界値を超えていました。今後、水分の影響で油槽内に錆が発生し、その影響で摩耗が発生する懸念があります。
報告№109-09014 報告№109-09014 | 分析№109-000345 分析№109-000350 | 109-000350 | 、汚染度、軸受の潤滑状態を確認する。今回の採油は、対象設備の停止中に排油口から実施しているため、別紙油中粒子の沈降の影響に示すように、沈降の影響を受けて分析データが高濃度に出る可能性があります。今回の分析は、以上のことを踏まえて結果を検討します。汚染度および軸受の潤滑状態分析の結果、計数汚染度、重量汚染度共に当社推奨の管理限界値に到達していることが分かりました。異常摩耗の早期発見パラメータであるフェログラフィーのIs値がの乗とやや高く、摩耗粒子およびフィルタ表面の異物観察で外部から混入したと思われる鉄錆、砂等が多く観察されました。さらにD－SOAPで鉄、SOAP／D－SOAPで銅が検出されたことから、汚染度が高い要因は、銅を使用した箇所の摩耗と外部混入異物の影響と考えられます。外部混入異物は、今回の採油が対象設備の停止中に排油口から採油を実施しているため、排油口配管内部に残留していた汚染物が検出された可能性が高いと思われますが、同時に観察された摩耗粒子は、粒子濃度が高めになる箇所からの採油であるにもかかわらず、正常な潤滑状態下で発生した摩耗粒子が支配的であることから、対象設備の潤滑状態は正常な状態にあると判断します。尚、銅を使用した箇所が考えられますが、本軸受は保持器で銅を使用していないことから他の部位が考えられます。銅を使用した箇所がないかを確認し、摩耗箇所を特定することを推奨します。を示す粘度、水分、全酸価、IR、RBOTの各データは良好の範囲にあることから、この油は継続使用可能と判断します。
報告№113-00165 | 分析№113-000596 | 113000596 | 油の劣化は確認されていないものの、計数汚染度はNAS級と高い値でした。汚染度は、前回からランク上昇したことから、今後の摩耗進行に対して注意が必要です。汚染物の影響で軸受メタルの摩耗が進行することが懸念されるため、以下の対策を推奨します。濾過今後、油中の汚染物の影響で軸受メタルの摩耗が進行することが懸念されるため、濾過を推奨します。計数汚染度は、前回に比較してNAS級からNAS級にランク上昇し、当社推奨の管理限界値に到達していました。フィルタ表面の異物観察で金属片、鉄錆、砂等が観察されたことから、汚染度が高い要因は、摩耗と外部混入異物の影響と思われます。粘度粘度は、mm/sと新油値mm/sに比較して、粘度変化率は+.％で、当社推奨の管理限界値である±％以内であり、また、前回に比較して大きな変化はなく、良好と判断します。水分は、ppmと前回に比較して増加しているものの、当社推奨の管理限界値以下であり、良好と判断します。酸価は、.mgKOH/gと前回に比較して上昇しているものの、新油値.mgKOH/gに比較して変化はなく、酸化劣化していないと判断します。色相は、Lと前回のLに比較して変化はありませんでした。
報告№105-6050 報告№106-0472 | 分析№105-01529 分析№106-02709 | 106-02709 | 分析の結果、摩耗は安定していることから、ギヤおよび転がり軸受は継続使用可能と判断します。但し、摩耗粒子形態観察で外部から混入したと思われる砂が多く観察されたことから、今後これらの異物がギヤおよび軸受軌道面に噛み込み摩耗が進行することが懸念されるため、ヶ月後に再度分析を実施し、摩耗の進行状況を確認されることを推奨します。これらのことは、前回に比較して計数汚染度は等級に変化がなく、SOAP／D－SOAPの鉄濃度が減少していたこと異常摩耗の早期発見パラメータであるフェログラフィーのIs値がの乗とやや高く、摩耗粒子形態観察の結果、外部から混入したと思われる砂が多く観察されたこと以上のことから判断しました。
報告№109-09136 報告№111-00053 | 分析№109-001160 分析№111-000273 | 111-000273 | 更油からの使用時間をもとに潤滑油の余寿命を評価したところ、潤滑油は次回定検まで使用可能と判断できました。次回定検時に更油を実施しない場合は、酸化安定度を知るための分析を実施し、余寿命を確認することを推奨します。酸化安定度はminであり、当社推奨の管理限界値のmin以上であることから、良好と判断します。
報告№108-5026 報告№108-5026 | 分析№108-00874 分析№108-00874 | 108-00874 | トライボ診断の結果、泡立ち試験を除く項目は良好でした。泡立ち試験の結果は、-と新油値の-に比較してやや高い値でした。消泡性能が若干低下していることが確認されたことから、今後の使用時間によっては、油の酸化劣化が進行したり、ギヤ歯面およびベアリング軌道面で油膜切れが発生したりする場合があるため、消泡剤の添加による消泡性能の改善が必要になると思われます。一方、摩耗粒子の形態観察でμm以下の小さな摩耗粒子が観察され、潤滑状態指数はのマイナス乗と濾過設備のない機器であれば正常な潤滑状態にあると判断できる状況でした。但し、ギヤボックスの油系統にはインラインフィルタとオフラインフィルタがあり、μmサイズ以上の粒子の大部分は捕捉され、異常な摩耗状態が発生したとしても正常な潤滑状態にあると誤認してしまう可能性があります。フィルタの捕捉の影響による誤認を避けるため、今後の診断に当たっては、これまでの採油箇所に加え、インラインフィルタやオフラインフィルタの捕捉物も分析し、その結果から潤滑状態を評価することを推奨します。尚、フィルタ捕捉物の分析を実施する際には、フィルタ流量、フィルタ使用時間などの追加情報が必要です。是非ご提供下さい。泡立ち試験の結果、消泡性能が低下していることが確認されました。粘度は良好。粘度はmm/sと新油値mm/sに比較して、粘度変化率は-％で、当社推奨の管理限界値である±％以内にあり、良好と判断する。粘度はmm/sでした。粘度はmm/sでした。粘度指数はでした。粘度指数はでした。泡立ち試験は-でした。泡立ち試験は-と新油に比較して高い値でした。消泡性能が若干低下していることが確認されました。水分は良好。水分はppmと当社推奨の管理限界値の以下であり、良好と判断します。全酸価は良好。全酸価は.mgKOH/gと新油値.mgKOH/g以内であり、良好と判断します。機器の潤滑状態精密な濾過設備がない機器であれば、潤滑状態指数は正常の範囲にあると判断します。潤滑状態指数は正常の範囲にあると判断します。異常摩耗の早期発見パラメータである潤滑状態指数がのマイナス乗と、精密な濾過設備がない機器であれば、潤滑状態指数は正常の範囲にあると判断します。
報告№109-09250 報告№109-09250 | 分析№109-001819 分析№109-001819 | 109-001819 | 潤滑油および本軸受は継続使用可能な状態にあると判断できますが、熱や金属触媒作用などにより酸化劣化が進行する場合がありますので、定期的に分析を実施し、油の劣化状況を確認することを推奨します。特性低下特性低下に係るパラメータの分析結果は良好と判断します。粘度粘度はmm/sと新油値mm/sに対する粘度変化率は+％で、当社推奨の管理限界値である±％以内にあり、良好と判断します。全酸価添加タービン油については、当社では管理限界値を設定しておらず、新油分析値との比較及び他の分析項目の結果より全酸価の状態判断を行います。その結果、全酸価は.mgKOH/gと新油値以内にあり、良好と判断します。酸化安定度酸化安定度minであり、当社推奨の管理限界値のmin以上であることから、良好と判断します。有機物・有機化合物有機物・有機化合物は、IRチャートによる新油分析値との比較の結果、cm-付近に劣化の兆候を示すカルボン酸の吸収が確認されていないことから、良好と判断します。色相はLであり、新油値のLに比較して大きな変化はないことから、良好と判断します。汚染に係るパラメータの分析結果は良好と判断します。水分はppmであり、当社推奨の管理限界値の以下であることから、良好と判断します。汚染粒子数はNAS級であり、当社推奨の管理限界値のNAS級以内にあることから、良好と判断します。汚染度物重量はmg/mlであり、当社推奨の管理限界値のmg/ml以内にあり、良好と判断します。摩耗フェログラフィーによる摩耗粒子の観察の結果、局部的に高圧・高温となる場合に発生するフリクションポリマが観察されました。異常摩耗の早期発見パラメータであるフェログラフィーのIs値がの乗と当社基準値と比較して、摩耗粒子の形態観察の結果、局部的に高圧・高温となる場合に発生するフリクションポリマが観察されました。金属濃度SOAP法により金属濃度を測定した結果、鉛、銅が共にppm、外部から混入したと思われるケイ素がppm検出されました。金属濃度酸溶解法により金属濃度を測定した結果、潤滑箇所で発生する金属接触によって検出される鉄が、鉛が、銅が、外部から混入したと思われる亜鉛、ナトリウムが共に検出されました。
報告№104-0294 報告№104-8050 | 分析№104-02199 分析№104-02511 | 104-02511 | 分析の結果、本軸受は継続使用可能な状態にあると判断します。このことは、異常摩耗の早期発見パラメータであるIs値がの乗とやや高いものの、ベアリング軌道面から発生した摩耗粒子はマイルドな潤滑状態で発生した摩耗粒子であり潤滑状態は良好な状態で進行していると考えられる。以上のことから判断しました。尚、SOAPの鉄濃度がppm、油量リットルから摩耗体積を計算すると.mmとなります。この体積からベアリング軌道面の摩耗面積を検討し、この情報を傾向管理する必要がありますので、ベアリング番号をお知らせ下さい。
報告№108-0030 報告№108-0030 | 分析№108-00142 分析№108-00144 | 108-00144 | 、汚染度、軸受の潤滑状態を確認する。今回の採油は、対象設備の停止中に排油口から実施しているため、油循環中に採油した場合に比較し、油中粒子の沈降の影響を受け、分析データが高濃度に出る可能性があります。今回の分析は以上のことを踏まえて結果を検討しました。分析の結果、計数汚染度はNAS級と当社推奨の管理限界値を超え、ており、また、異常摩耗の早期発見パラメータであるフェログラフィーのIs値が高いの乗となっていました。摩耗粒子の形態観察の結果、異物の噛み込みにより発生する切削粒子、局部的に高圧・高温となる場合に発生するフリクションポリマが多く観察され、フィルタ表面の異物を観察した結果、金属片、鉄錆、砂等が多く観察されました。更にSOAP／D－SOAPで鉄検出されたことから、汚染度が高い要因は、摩耗と採油の影響によるものと考えられました。今回の採油は対象設備の停止中に排油口から採油を実施しているため、これらの異物は、排油口配管内部に残留していた汚染物が検出された可能性が高いと思われます。観察された摩耗粒子の形態は、切削摩耗であり、異物が混入していない状態に比較して摩耗進行速度が速く注意が必要です。転がり軸受の場合、分の程度に寿命が低下することが知られています。今後、更に摩耗が進行し、転がり軸受の寿命の指標となるフレーキングに進展することと油劣化の進行が懸念されるため、運転再開後ヶ月以内に再度分析を実施し、潤滑状態を確認することを推奨します。一方、を示す粘度、水分、全酸価、IRの各データは良好の範囲にあることから、この油は継続使用可能と判断します。尚、上述しましたように、今回の採油は停止中の採油であるため、運転中の採油に比較して染度は高目に出ている可能性があります。次回採油のタイミングは、粒子の沈降の影響を極力抑え、油中粒子が均一な分散状態に近い状態で採油が実施できるように、対象設備の運転中、または停止直後に採油を実施されることを推奨します。
報告№107-0085 報告№107-0085 | 分析№107-00380・381 分析№107-00380・381 | 107-00380_381 | 目的トライボ診断を実施し、、汚染度、軸受の潤滑状態を確認する。潤滑状態を評価には、油清浄器入口・出口の汚染度から濾過効率を考慮する。を示す粘度、水分、全酸価、IRの各データは当社推奨の管理限界値内にあることから、継続使用可能と判断します。油清浄器の濾過効率を考慮した潤滑状態の評価に関する考察油清浄器の濾過効率を確認するため、油清浄器の入口側と出口側の配管より採油を実施し、計数汚染度を実施しました。その結果を下表に示します。EMBEDExcel.Sheet.表に示す通り、油清浄器入口に比較して出口の粒子数が大きな値を示しており、濾過効率を求めることができませんでした。油清浄器の入口と出口の粒子数を比較し、濾過後の出口側の粒子数が多くなる現象が見られた場合、その原因として、油清浄器の濾過材の交換時期を迎えた採油配管の排油が十分ではなく、配管内に滞留していた錆などの汚染粒子が混入した状態で採油した採油試料が入れ替わった事などが考えられます。次回採油の際には、以上の内容を再確認されますようお願い申し上げます。軸受の潤滑状態本機器は、油清浄器が設置されており、油中粒子数は常に除去されています。しかし、今回の分析では上述したとおり、入口側と出口側の汚染度データが逆転していたため油清浄器の濾過効率を求められず、定量的な情報から潤滑状態を評価はできませんでした。そこで、今回は油中の摩耗粒子の形態から摩耗状況を確認しました。油中の摩耗粒子を詳細に観察した結果、油清浄器入口の試料油中には、油膜切れにより発生した摩耗粒子がわずかであるが観察されたため、定期的に分析を実施し、摩耗の進行状況を確認することを推奨します。
報告№103-8008 | 分析№103-00252 | 103-00252 | 精点Bを実施した結果、摩耗粒子形態観察で、μmサイズのシビア粒子が見られました。観察されたシビア粒子は、視野に個と少ないため現状の潤滑状態は正常と判断しますが、シビア粒子は金属接触を伴う混合潤滑で発生するため、今後も監視が必要です。混合潤滑状態が進行することも懸念されるため、ヶ月後に再度精点Bを実施し、汚染状況及び摩耗の進行状況を確認されることを推奨します。これらのことは、異常摩耗の早期発見パラメータであるフェログラフィーのIs値が、.と良好の範囲にあるものの、摩耗粒子の形態観察の結果、金属接触が厳しい場合に発生するμmサイズのシビア粒子が観察されたことから判断しました。
報告№108-0204 報告№108-5041 | 分析№108-01503 分析№108-01521 | 108-01521 | 分析の結果、本軸受は継続使用可能な状態にあると判断します。但し、D-SOAPによる油中の鉄濃度が前回から増加し、前回同様にフレッティングにより発生した赤錆が多く観察されました。現在は使用可能な状態にあると思いますが、今後、この赤錆が軌道面に噛み込み、ベアリング寿命を早めることがありますので、定期的に分析を実施し、摩耗の進行状況を確認されることを推奨します。これらのことは、異常摩耗の早期発見パラメータであるIs値の実数部がマイナスであり、指数部がの乗とやや高く、前回同様にフレッティングににより発生した赤錆が多く観察されたものの、ベアリング軌道面から発生した摩耗粒子はマイルドな潤滑状態で発生した摩耗粒子であり、潤滑状態は正常な状態で進行していると考えられること摩耗深さをμmと仮定して求めた摩耗面積が、内輪軌道面の面積の凡そ％であること以上のことから判断しました。
報告№109-09094 報告№112-00124 | 分析№109-000872 分析№112-000432 | 112-000432_旧 | 潤滑油は継続使用可能な状態にあると判断します。は良好でした。尚、RBOTがminと新油値のminに比較してmin減少していました。このまま継続使用した場合、この減少傾向から限界値に到達するのは、別紙図RBOTの減少傾向に示すように年月と推定されました。残りの継続使用期間は、約年ヶ月であると予測されます。≪状態監視とパラメータ≫分析の目的および各分析のパラメータは以下の通りです。特性低下目的：油の分析結果から、や劣化傾向ならびに添加剤の消耗程度、残存寿命などを確認する。粘度JISK酸価JISK赤外線吸収スペクトルJISK酸化安定度試験JISK汚染目的：油の分析結果から、砂塵あるいは水・異種油などによるや、異物混入の有無を確認する。水分JISK計数汚染度JISB重量汚染度JISB光学顕微鏡観察摩耗目的：油中の摩耗粒子を分析する事により、回転・摺動部の潤滑状態、摩耗劣化の程度、余寿命などを解析する。摩耗診断電子顕微鏡観察JISKX線マイクロアナリシス油中金属濃度JISK≪分析結果≫特性低下粘度：良好粘度値mm/sの新油値mm/sに対する変化率は+.％であり、当社推奨の管理限界値±％以内に留まっています。酸価：良好酸価.mgKOH/gは新油値の.mgKOH/g以内にあることから、問題は無いと判断します。赤外線吸収スペクトル：良好酸化安定度試験：良好酸化安定度試験の結果、数値minは当社推奨の管理限界値min以上に留まっており、現時点での使用は可能と判断します。汚染水分：良好水分値ppmは当社推奨の管理限界値以内に留まっています。計数汚染度：今回は実施していません。重量汚染度：今回は実施していません。光学顕微鏡観察：今回は実施していません。摩耗摩耗診断電子顕微鏡観察・X線マイクロアナリシス：今回は実施していません。油中金属濃度：今回は実施していません。
報告№109-09136 報告№111-00292 | 分析№109-001160 分析№111-001381 | 111-001381 | 前回同様に汚染度はやや高く計数汚染度が当社推奨の管理限界値に到達していました。今後NAS級レベルに上昇した場合、障害が発生する確率が高くなりますので、定期的な分析により管理が重要です。なお、今回は油槽中層部から採油を実施したものの、ひしゃくで採油しているため、採油時の汚染が心配されます。それは、分析データを見ると、粒子分布でμm以上の大型の粒子が多く確認され、重量汚染度で使用したフィルタ表面に確認された汚染物は砂、繊維物などの外部混入異物が比較的多く確認されたことから、汚染度が高い要因は、外部混入異物の影響によるものと思われるからです。再分析ひしゃくでの採油は外部からの影響を受けやすいことから、採油機などで採油を実施し、正確な汚染度を確認することを推奨します。採油機を準備できない場合は、当社営業担当までお問い合わせ下さい。前回に比較して計数汚染度はNAS級からNAS級にランク減少したものの、当社推奨の管理限界値に到達していました。
報告№108-0411 報告№110-00561 | 分析№108-02745 分析№110-002506 | 110-002506 | 前回に比較してSOAP／D－SOAPの結果で、鉄および錫濃度に変化はなく、異常摩耗の早期発見パラメータであるフェログラフィーのIs値がのマイナス乗と良好でした。機器の汚染状態前回に比較して計数汚染度はNAS級から等級に変化はなく、良好でした。分析結果は良好と判断します。計数汚染度計数汚染度はNAS級と当社推奨の管理限界値のNAS級以内にあり、良好と判断します。重量汚染度は.mg/mlと当社推奨の管理限界値のmg/ml以内にあり、良好と判断します。機器の潤滑状態機器の潤滑状態は正常と判断します。SOAPSOAPの結果、油の添加剤成分であるリンが検出されました。摩耗により発生する鉄および錫が検出されていないことから、良好と判断します。D－SOAPD－SOAPの結果、摩耗により発生する鉄および錫が検出されていないことから、良好と判断します。フェログラフィー異常摩耗の早期発見パラメータであるフェログラフィーのIs値がのマイナス乗と良好の範囲にあることから、潤滑状態は正常と判断します。軸受は継続使用可能な状態にあると判断します。
報告№102-4005 | 分析№102-00269 | 102-00269 | 分析の結果、を示す粘度、水分、全酸価、IR、RBOTの各データは当社推奨の管理目安内にあり、この油は継続使用可能と判断します。但し、本試料油は、油濾過機が設置されている油槽であるため、常時油中の粒子が除去されていますので、診断は油濾過機による減少率を考慮して潤滑状態の判断を行う必要があります。油濾過機使用中の摩耗粒子減少率は、油濾過機の入口と出口の汚染度を評価し、その結果から求めます。今回は油濾過機の出口から採取した試料がありませんので、濾過能力が良好とされる一般的な濾過率.を計算根拠として用いる事としますが、濾過機の吐出量と総油量との比によりこの濾過率が変動します。この比は、本機の場合、濾過機吐出量が毎時L、設備油量がLですので吐出量と、設備油量から計算した毎時の減少率はとなる事がわかります。例えば、計数汚染度の～μmレンジを例にとり計算した場合、濾過機により時間で％の粒子が減少しますので、油がパスして増加する粒子数は、個/mlの％の個/mlとなります。更に、この発生粒子数から平衡濃度を計算します。平衡濃度は下式により求めます。平衡濃度＝発生粒子数／減少率・式油濾過機が設置されていない場合の減少率を.とすると平衡濃度は個/mlとなります。このことから分かるように、本試料油中の汚染度は、油濾過機が設置されていることでNAS級と清浄になっていますが、油濾過機がないと仮定した場合、計算により求めたように～μmレンジの汚染度はNAS級の汚染状態になる可能性を示唆するものととらえる事が出来ます。他のレンジを同様に計算すると以下のようになり、NAS級となります。～～～～以上等級級以上のことから、濾過機の影響で汚染状態は清浄になってはいるものの、若干摩耗が発生している状態にあると思われます。但し、μm以上の大型の粒子が多くなっていますが、これは摩耗粒子の形態観察の結果、外部から混入した砂、鉄錆等の異物が見られることから、異常摩耗により発生した大型の粒子ではなく、外部から混入した異物によるものと考えられます。尚、この異物が軸受摺動面に噛み込み摩耗が進行する場合があるため、ヶ月後に再度分析を実施し、摩耗の進行状況を確認されることを推奨します。また、傾向を見るため、油槽から採油すると同時に油濾過機の濾過前と濾過後の位置から採油を実施し、分析結果から減少率を導き、その減少率を上記方法により油濾過機がない場合の粒子数を求め、その粒子数の変化により金属接触が進行しているか落ち着いてきているのかを確認されることを推奨します。
報告№109-09136 報告№112-00589 | 分析№109-001160 分析№112-002463 | 112-002463_date130409 | 分析の結果、潤滑油の劣化は確認されていないことから、継続使用可能な状態にあると判断します。但し、油中の汚染度が高く、汚染物が軌道面に噛み込み摩耗が進行することが懸念されるため、以下の対策を推奨します。軸受分析の結果、軸受は継続使用可能な状態にあると判断します。但し、切削摩耗や疲労摩耗が発生しており、今後も摩耗の進行を傾向監視するため、以下の対策を推奨します。更油および油槽内の清掃潤滑油が汚染されていることから、油槽内は汚染されていると思われますので、更油と油槽内の清掃を推奨します。更油する際には、新油もNAS級程度の清浄な潤滑油を更油することを推奨します。定期的な分析定期的に分析を実施することにより、データの変化から異常の兆候を早期に発見することが可能となります。また、今回は対象設備の初回分析であるため、あと最低でも回分析を実施し、分析データの変化から今後の分析周期を検討することを推奨します。今後、切削摩耗や疲労摩耗の進行が懸念されるため、出来るだけ早めに回目の分析を実施することを推奨します。異種油の混入および油名の確認分析データから新油と一致しないデータが確認されたことから、異種油の混入または油名が違っている可能性があります。油は設備の条件にあった適正な性能のものを使用することが重要であるため、異種油の混入の有無、油名を再確認することを推奨します。を確認する水分、酸価、IRの結果は劣化はなく良好でしたが、粘度当社推奨の管理限界値を超え、IRは新油と使用油のスペクトルパターンから、異種油の混入、または油名の誤りなどが考えられます。粘度粘度は、.mm/sと新油値mm/sに比較して、粘度変化率は-.％で、当社推奨の管理限界値である±％を超えていました。適正な粘度範囲で使用していない場合、潤滑部で油膜切れが発生し、摩耗の進行に繋がることが懸念されます。水分は、.ppmと当社推奨の管理限界値の以下であり、良好と判断します。酸価は、.mgKOH/gと新油値.mgKOH/gに比較して高いものの、IRの結果で油劣化の兆候を示すカルボン酸の吸収が確認されていないことから、良好と判断します。IRIRチャートの結果、油劣化の兆候を示すカルボン酸の吸収が確認されていないことから、良好と判断します。しかし、新油と使用油のスペクトルパターンが一致してない箇所が確認され、異種油の混入、または油名の誤りなどが考えられます。計数汚染度は、当社推奨の管理限界値に到達しており、油中の汚染度は高い状態でした。計数汚染度計数汚染度は、NAS級と当社推奨の管理限界値NAS級に到達していました。重量汚染度は、mg/mlと当社推奨の管理限界値mg/ml以下であり、良好と判断します。光学顕微鏡写真重量汚染度で濾過したフィルタ表面上の夾雑物を光学顕微鏡で観察した結果、鉄錆、砂等が観察されました。はフェログラフィーおよびSOAP-Tの結果から総合的に判断した結果、継続使用は可能ですが、機器の機能を保持するためにも傾向管理が有用と考えます。フェログラフィー【異常摩耗指数：Is値】Is値は異常摩耗の早期発見パラメータのつで、摩耗粒子を定量化するために用います。今回のIs値はの乗と高い値でした。フェログラフィー【定性分析：摩耗粒子および摩耗形態観察】観察された摩耗粒子は、以下の通りでした。切削粒子・異物や金属表面の微小突起による切削摩耗により発生。疲労摩耗粒子・繰返し応力を受けて発生。フリクションポリマ・局部的に高圧・高温となる場合に発生。赤錆・外部から混入したと考えられます。観察された摩耗粒子の中でも切削粒子は、注意が必要です。摩耗形態の中でも切削摩耗は摩耗進行速度が速く、転がり軸受でこの摩耗形態が発生した場合には寿命が分の程度に低下することも知られており、切削摩耗により生じた軌道面の損傷が起点となって、転がり軸受の寿命となるフレーキングに進展することから、傾向監視が必要です。Iカップリング発光分光分析【SOAP-T】検出された金属元素から発生箇所を推定すると、以下の通りでした。鉄、ニッケル、亜鉛・軸受等カルシウム、ナトリウム、モリブデン・外部混入異物
報告№109-09136 | 分析№109-001160 | 113-002405 | 使用油の粘度は新油に比べて高く、新油には入っていない添加剤成分の亜鉛、カルシウムが比較的高濃度で検出されたことから、銘柄の異なる油を給油している可能性があります。また、油中の汚染度が高いことから、夾雑物によって摩耗が進行することが懸念されますが、現時点では摩耗状態は正常な範囲にあることから、即時の分解点検は不要であると判断します。更油および油名の確認使用油は、油中の汚染度が高いため、汚染物によりギヤ歯車や軸受軌道面が切削作用を受けて摩耗する懸念があります。そのため、可能であれば更油を推奨します。更油する際は、油槽内を綺麗に洗浄することが必要です。また、使用油の粘度が新油に比べて倍程度高く、また、新油には入っていない添加剤成分の亜鉛、カルシウムが検出されたことから、現在の使用油の油名が違っているか異種油が混入している可能性があります。油は設備の条件にあった適正な性能のものを使用することが重要であるため、更油をする際は、設備の適正にあった油であるか再確認して下さい。定期的な分析減速機の潤滑状態を知ることは、保全の最適な時期や修理の要否判断に役立つことから、今後も定期的な分析により管理することを推奨します。診断結果使用油の粘度が新油値に比べて高く、IRで新油と一致しない箇所が確認されました。異種油の混入や油名が異なっている可能性が考えられます。粘度粘度は、mm/sと新油値の.mm/sに比較して粘度変化率が+％となっており、当社推奨の管理限界値を超えていました。油名の誤りや異種油の混入が考えられます。適正な粘度範囲で使用していない場合、粘性抵抗が増大することにより、油温が上昇して、油劣化の進行に繋がることが懸念されます。水分はと当社推奨の管理限界値の以下であり、良好です。酸価・IR使用油の酸化劣化は、酸価およびIRの結果から総合的に判断します。酸価は、.mgKOH/gと新油値.mgKOH/g以上であるものの、IRで油の酸化劣化により発生するカルボン酸の吸収が確認されないことから、良好と判断します。但し、IRの結果、新油のIRスペクトルと一致しない箇所が確認されました。SOAP-Tでも新油と一致しないデータが確認されたことから、油名の誤りや異種油の混入が考えられます。計数汚染度は当社推奨の管理限界値を超えていました。フィルタ残渣に金属片、鉄錆、砂等が確認されたことから、汚染度が高い原因は摩耗粒子や外部混入異物と考えられます。計数汚染度計数汚染度はNAS級を上回っており、当社推奨の管理限界値NAS級を超えていました。重量汚染度は.mg/mlでした。光学顕微鏡写真重量汚染度で濾過したフィルタ表面上の夾雑物を光学顕微鏡で観察した結果、金属片、鉄錆、砂等が観察されました。異常摩耗の早期発見のパラメータであるIs値は、レベルとやや高い値でした。また、潤滑部の摩耗が認められたため、定期的に潤滑油分析を実施し、摩耗推移を監視することが有用と考えます。フェログラフィーで観察された代表的な粒子は以下の通りです。正常な摩耗粒子・潤滑状態が正常なマイルド摩耗により発生。疲労摩耗粒子・繰返し応力による金属疲労で発生。大型化するとフレーキングの発生が懸念されます。SOAP-Tの結果、ダフニースーパーギヤに含まれていないはずの亜鉛およびカルシウムが～桁オーダーで検出されたことから、油名の誤りや異種油の混入が考えられます。バックラッシから推測したギヤの余寿命減速機ギヤのバックラッシ余寿命は、検出された鉄濃度を基にバックラッシ増加量を計算することで推定することが出来ます。今回、歯車の歯幅、歯車の個数が不明でした。よって、歯幅をmm、モジュー遊星歯車の数をと仮定し、バックラッシの増加量を計算しました。その結果、今回検出された鉄が、ギヤ歯面から平均的に摩耗して発生していたと仮定した場合、バックラッシの増加量は以下の通りでした。表バックラッシ増加量接触箇所 バックラッシ増加量上限値[μm] バックラッシ増加量[μm] 余寿命[h] 内歯車-遊星歯車 約. 遊星歯車-太陽歯車 約. バックラッシの初期値が不明であるため、増加量の上限値を適正なバックラッシの最大値と最小値の差としました。今回の推定されたバックラッシ増加量は上限値に比較して十分に小さい値であり、現時点では十分な余寿命があると推定されます。但し、今回の計算は仮定に基づいて行っているため、参考値としてお考え下さい。※バックラッシとは・図に示すような、歯車がスムーズな回転を行うために必要となる、一対の歯車をかみあわせたときの歯面間の遊び。バックラッシが適正でない場合、歯車がスムーズに回転せず、摩耗の進行や振動、騒音の発生に繋がる可能性がある。
報告№108-0411 報告№110-00561 | 分析№108-02745 分析№110-002509 | 110-002509 | Iカップリング発光分光分析供試のギヤ油をSOAP／D－SOAPで分析した結果、鉄、ニッケル、リン、カルシウム、ナトリウムが検出されました。これらの検出された金属元素から発生箇所を推定すると鉄、ニッケル・ギヤ・軸受等リン・オイル添加剤カルシウム、ナトリウム・外部混入異物であると思われます。このうち、機械部品が摩耗したと思われる元素はのグループです。フェログラフィー異常摩耗の早期発見パラメータとして摩耗粒子を定量化して評価するフェログラフィーのIs値は、前回のの乗から乗に上昇しており、潤滑状態が厳しくなっていることを示していました。摩耗粒子の形態で比較的多く観察された粒子は、潤滑状態が正常な場合に発生する摩耗粒子、異物の噛み込みなどで発生する切削粒子、フレッティングにより発生する赤錆でした。このような摩耗粒子が観察された場合には、潤滑部では正常なマイルド摩耗、異物による切削摩耗と微振動によるフレッティング摩耗が発生していることが分かります。減速機で切削摩耗が発生した場合、減速機内部で使用されている転がり軸受が切削摩耗により生じた軌道面の損傷が起点となって寿命が分の程度に低下することがあることから、ギヤ歯面の切削摩耗には十分注意する必要があります。切削摩耗の発生原因となる混入異物が残留している場合、この異物により切削摩耗が継続して発生する可能性があります。フレッティングは、軸と内輪内面軸受箱と外輪外面軌道輪と転動体ギヤ歯面の箇所で発生する可能性があります。フレッティング粒子は酸化して硬いため、軸受軌道面やギヤ歯面に噛み込んだ場合はその傷が疲労剥離の起点となり、疲労摩耗へと進展することが想定されます。機器の汚染状態前回に比較して計数汚染度はNAS級からNAS級にランク減少し、良好でした。分析結果計数汚染度は良好と判断します。計数汚染度計数汚染度はNAS級と当社推奨の管理限界値のNAS級以内にあり、良好と判断します。重量汚染度は.mg/mlでした。機器の潤滑状態フェログラフィーの結果、異物の噛み込みなどで発生する切削粒子、フレッティングにより発生する赤錆が比較的多く観察されました。SOAPSOAPの結果、摩耗により発生する鉄、油の添加剤成分であるリンが検出されました。D－SOAPD－SOAPの結果、摩耗により発生する鉄が検出されました。フェログラフィー異常摩耗の早期発見パラメータであるフェログラフィーのIs値がの乗と良好の範囲にあるものの、摩耗粒子の形態観察の結果、潤滑状態が正常な場合に発生する摩耗粒子、異物の噛み込みなどで発生する切削粒子、フレッティングにより発生する赤錆が比較的多く観察されました。減速機は継続使用可能な状態にあるものの、摩耗の進行が懸念されるため、以下の対策が必要です。定期的な分析今後、摩耗の進行が懸念されるため、定期的に分析を実施し、摩耗の進行状況を確認することを推奨します。バックラッシによる評価ギヤ歯面の的確な摩耗状態の判断を行うため、減速機内部の各歯車の構造が確認できる図面、各ギヤの形式、歯形、モジュール、歯数、歯幅等の情報をご提供下さい。
報告№109-09050 報告№109-09050 | 分析№109-000518 分析№109-000518 | 109-000518 | 今回の採油は、対象設備停止中にドレン弁から実施しているため、別紙油中粒子の沈降の影響に示すように、沈降の影響を受けて分析データが高濃度に出る可能性があります。今回の分析は、以上のことを踏まえて結果を検討します。分析の結果、高濃度になっていると思われる対象設備停止中のドレン弁から行われた採油にもかかわらず、全てのデータが良好の範囲にあることから、この油は継続使用可能であり、潤滑状態も正常と判断します。特性低下全ての項目が良好の範囲にあったことから、特性低下は認められず良好と判断します。粘度は良好と判断します。粘度はmm/sと新油値mm/sに比較して、粘度変化率は-％で、当社推奨の管理限界値である±％以内にあり、良好と判断します。全酸価は良好と判断します。全酸価は.mgKOH/gと新油値.mgKOH/g以下であることから、良好と判断します。酸化安定度の結果、良好と判断します。酸化安定度はminと当社推奨の管理限界値のmin以上であり、良好と判断します。汚染は良好と判断します。水分は良好と判断します。水分はと当社推奨の管理限界値の以下であり、良好と判断します。摩耗潤滑状態は正常と判断します。フェログラフィーの測定は良好と判断します。異常摩耗の早期発見パラメータであるIs値がのマイナス乗と良好の範囲あることから、潤滑状態は正常と判断します。
報告№109-09136 報告№113-00112 | 分析№109-001160 分析№113-000431 | 113-000431_1 | トライボ診断を実施した結果、当該機の油中金属濃度のうち、鉄とカルシウムの固形分濃度が前回に比較して増加していることが分かりました。これらのうち、鉄の濃度上昇は、オイルリングとシリンダライナの摺動面で油膜が形成し難くなって発生しているもので、固形分のカルシウムは、エンジンオイル中に多量に添加されているカルシウム系の添加剤が、燃焼ガスや未燃焼ガス中の硫黄分と化学反応して生成するものですが、しているもので、いずれもピストンリングのシール性の低下が関与していると推定されます。当社の研究によれば、固形分として生成し析出したカルシウム濃度がを超えた場合、主軸メタルやクランクピンメタルの摩耗速度が著しく早まることを経験しています。当該機は稼働率が低いことから、常用機のように著しく早い速度で摩耗が進展することはないと思われますが、分析の結果ではメタルの主成分である錫が若干検出さされ、更には、錫の下層の成分である銅も同時に検出されていることから、一部のメタルでは狭い範囲ではあるものの、いずれかのメタルで摩耗により擦られた部分があると推定されます。この摩耗は、燃焼ガスとオイルの添加剤との反応で生成したにより発生カルシウム化合物により生じるするものですが、これ第一原因は、燃焼ガスがピストンリングを通過してオイル側に混入することが要因となっている可能性が高いであることから、次回の点検では、ピストンリングの交換を前提とした整備が必要と思われます。尚、現時点では継続使用は可能と判断できるものの、次回点検まで異常を起こさず状態をより長く維持するためにも、油濾過により相対総体的に汚染度を低くする方法を推奨します。トライボ診断を実施した結果、現時点の当該機は、継続使用可能な状態にあると判断します。但し、当該機はピストンリングやオイルリングが摩耗して燃焼ガスのシール性が低下し始めていると推定されます。また、軸受メタルのピストンピンメタル又は、クランクピンメタルの一部に摩耗している箇所があると推測されます。以下の推奨内容を参考にされて今後のメンテナンスにお役立て下さい。次回の点検で当該機潤滑箇所の点検とエンジンオイルの更油又は、油濾過濾過当該機の潤滑箇所であるピストンのピストンリングやオイルリング、メタル軸受のピストンピンメタルやクランクピンメタル等の潤滑箇所の状態を、次回の開放点検時に確認を推奨すると共に、エンジンオイルの更油、或いは、濾過濾過を推奨します。これは、当該機の油中からカルシウム化合物がやや高い濃度で検出されたため、この化合物が更に潤滑箇所の摩耗を促進させる懸念があります。カルシウム化合物発生の原因は、ピストンリングやオイルリングの摩耗によって燃焼ガスのシール性が低下し、燃焼ガス中の硫黄分と油中のカルシウム添加剤が反応するためと考えられます。点検や更油の対策が直ぐに出来ない場合は、油濾過濾過により相対総体的に汚染度を低くする方法を推奨します。実施後は、再度トライボ診断を実施することにより、処理後のデータとして継続的な傾向監視を実施して下さい。油濾過濾過は、当社製油濾過濾過装置によって運転中にエンジンオイルの濾過濾過を実施することで、油中の汚染物や水分なども油濾過濾過装置のエレメントに吸着して処理できますので、高性能油濾過濾過装置の活用を推奨します。新油との比較による評価を示す粘度、酸価、IR、塩基価のデータは新油データを基準として評価しています。今回は新油データが不明であったため良否の評価ができませんでしたが、今後分析を実施する場合は、使用している新油を同時に分析することをご検討下さい。定期的な分析定期的な潤滑油分析によるトライボ診断を実施することにより、分析データの変化から異常の兆候を早期に発見することが可能となります。また、今回は対象設備の回目の分析であるため、最低でもあと回分析を実施し、今後懸念されるカルシウム濃度の増加、切削摩耗、凝着摩耗の進行を監視することを推奨します。はフェログラフィーおよびSOAP-Tの結果から総合的に判断した結果、継続使用は可能ですが、今後の機器の機能を確認するためにも傾向管理が有用と考えます。フェログラフィー【定量分析：Is値】Is値は異常摩耗の早期発見パラメータのつで、摩耗粒子を定量化するために用います。今回のIs値はの乗とやや高い値でした。フェログラフィー【定性分析：摩耗粒子および摩耗形態観察】分析結果から観察された代表的な粒子は、以下の通りでした。正常な摩耗粒子・潤滑状態が正常なマイルド摩耗により発生。切削粒子・異物や金属表面の微小突起による切削摩耗により発生。黒錆・潤滑状態がやや厳しい凝着摩耗により発生。金属接触が厳しく、且つ、高い摩擦熱が発生していると考えられます。フリクションポリマ・局部的に高圧・高温となる場合に発生。鉄錆・外部から混入したと考えられます。観察された摩耗粒子の中でも切削粒子、黒錆は、将来的な摩耗の進行に繋がる可能性を示唆しているため、傾向監視が必要と思われます。切削摩耗は、他の摩耗形態に比較して摩耗進行速度が速く注意が必要で、定期的なトライボ診断による状態監視が必要と考えます。切削摩耗の原因となる混入異物が残留している場合、この異物により切削摩耗が継続して発生する可能性があります。黒錆は凝着摩耗に分類されます。この摩耗粒子は、摺動面で凝着、破断を繰り返し、この過程で生じる移着粒子が成長して摩耗粒子となります。そのため、摺動面では局部的に油膜切れが発生していることを示しています。この状態が継続した場合、摩耗粒子のサイズは徐々に大型化していき、設備の損傷に至る場合がありますので、傾向監視が必要です。Iカップリング発光分光分析【SOAP-T】検出された金属元素から発生箇所を推定すると、以下の通りでした。鉄、銅、ニッケル、錫・エンジン部品リン、亜鉛、カルシウム・添加剤アルミニウム、ナトリウム・外部混入異物カルシウムの析出SOAP-Tでカルシウムが.ppmとやや高い値で検出されました。エンジン油中にカルシウム化合物が高い濃度で検出された場合、この化合物がピストン主軸ピンメタルや、クランクピンメタル摺動面に噛み込んで摩耗させたり、メタルに埋め込まれて摩耗を促進させたりする原因になるなどの悪影響を生じることが、当社の研究結果から判明しています。この影響については、別紙カルシウムの析出をご覧ください。軸受の摩耗SOAP-Tで軸受メタルの主成分である錫が検出されました。軸受メタルがの潤滑状態が直ちに異常にならないと思われますが、メタル成分が検出されていることからメタルの一部に油膜切れが発生していることの証明になります。一般に排水機場の稼働率は低稼働率であり、起動停止回数が多い傾向に有るため当該機のメタル成分の増加要因は、起動停止時に油膜切れが生じて発生していると推定されます。一定時間経過後に再分析し、傾向監視によるメタルの摩耗状態を確認する必要があると思われます。メタル軸受の摩耗SOAP-Tで錫、銅.ppm、ニッケルppmが検出されたことから、メタル軸受のピストンピン主軸メタル又は、クランクピンメタルからの摩耗が発生していると推測されます。一般的にディーゼルエンジンのメタル軸受は積層構造になっており、軸受メタルの最表面は錫や鉛のホワイトメタル層が存在し、その下にニッケル層、更にその下には銅と鉛の合金であるケルメット層が存在します。以上のことから今回検出された金属成分の錫、銅、ニッケルは、メタル軸受から析出されたと考えられます。積層構造クランクメタルの断面写真の通りです。積層構造クランクメタルの断面写真 その他銅を使用した箇所の溶出・摩耗潤滑油系統内で銅を使用している箇所は、潤滑油冷却器の配管などが考えられます。この箇所で溶出・摩耗が発生する場合は以下のことが考えられます。潤滑油冷却器の配管で摩耗していた場合、配管取付け部に緩みが生じて配管が振動し、継手部が外れたり、亀裂が生じたりして冷却水の混入にいたる場合があります。亜鉛系添加剤の影響により、潤滑油冷却器の配管で溶出していた場合、ピンホールが発生して冷却水の混入に至る場合があります。今後、油劣化の進行や水分濃度が上昇することに注意が必要です。計数汚染度計数汚染度はNAS級以上と汚染されていました。重量汚染度はmg/mlと汚染されていました。光学顕微鏡写真重量汚染度で濾過したフィルタ表面上の夾雑物を光学顕微鏡で観察した結果、金属片、カルシウム化合物、鉄錆、砂等が観察されました。粒度分布粒度分布は.～μmの範囲にあり、.μmにピークが確認されました。μm以下の粒子が多いことから、これらのほとんどは、燃焼して発生した煤すす等が油中粒子の主成分であるとことが推定されます推測できます。粘度、酸価、塩基価については新油値が不明であったため、粘度、塩基価はジェネシスクリーンディーゼルW-の新油カタログ値と比較をし、酸価は良否の評価ができませんでした。粘度粘度は、mm/sと新油カタログ値のmm/sに比較して粘度変化率が-％となっており、当社推奨の管理限界値である±％以内にあり、良好と判断します。水分はppmと当社推奨の管理限界値以下にあり、良好と判断します。酸価・IR酸価劣化の進行度は、酸価およびIRの結果から総合的に判断します。酸価は、gKOH/gと測定されたものの、良否の評価ができませんでした。但し、IRチャートの結果、油劣化の兆候を示すカルボン酸の吸収が確認されていないことから、潤滑油は酸化劣化していないと判断します。塩基価はmgKOH/gと新油カタログ値を元にした限界値mgKOH/g以上にあり、良好と判断します。
報告№109-09136 報告№111-00053 | 分析№109-001160 分析№111-000261 | 111-000261 | 更油からの使用時間をもとに潤滑油の余寿命を評価したところ、継続使用した場合、ヶ月後にはRBOTが当社推奨の管理限界値に到達することが予測されたため、早めに更油を実施することを推奨します。酸化安定度はminであり、当社推奨の管理限界値のmin以上であることから、良好と判断します。
報告№109-09136 報告№112-00666 | 分析№109-001160 分析№112-003078 | 112-003078 | 粘度および消泡性能の低下が確認されました。今後は障害予防を目的に以下の対策を推奨します。更油、或いは、部分更油粘度が低下していたことから、今後適正な粘度範囲で使用していない場合、ギヤ歯面やベアリング軌道面で油膜切れが発生し、摩耗が進行することが懸念されるため、更油、或いは、部分更油を推奨します。追加分析消泡性能が低下した場合、ギヤ歯面での油膜形成に影響が出て摩耗が進展することがありますので、フェログラフィーおよびSOAP-Tを追加して摩耗により発生する油中金属濃度や潤滑状態を確認することを推奨します。粘度粘度はmm/sと新油値mm/sに比較して、粘度変化率は-.％で、前回同様に当社推奨の管理限界値である±％を超えていました。今後、適正な粘度範囲で使用していない場合、ギヤ歯面やベアリング軌道面で油膜切れが発生し、摩耗が進行することが懸念されます。泡立ち試験泡立ち試験の結果は、-と新油値が-であるのに比較して高い値となっていたことから、消泡性能が低下していることが分かりました。今後の使用状況によっては油の酸化劣化が進行したり、ギヤ歯面およびベアリング軌道面で油膜切れが発生したりする場合があるため、消泡剤の添加による消泡性能の改善など何らかの対応が必要になると思われます。分析結果粘度および消泡性能が低下していることが確認されました。粘度粘度はmm/sと新油値mm/sに比較して、粘度変化率は-.％で、当社推奨の管理限界値である±％を超えていました。泡立ち試験泡立ち試験は-と新油に比較して高い値でした。水分はppmと当社推奨の管理限界値の以下であり、良好と判断します。酸価はmgKOH/gと新油値mgKOH/g以下にあり、良好と判断します。
報告№108-0227 報告№110-00633 | 分析№108-01664 分析№110-002855 | 110-002855 | Iカップリング発光分光分析供試のタービン油をSOAP／D－SOAPで分析した結果、鉄、銅、錫、カルシウム、バリウム、ケイ素、ナトリウムが検出されました。これらの検出された金属元素から発生箇所を推定すると鉄、銅、錫・軸受等バリウム・オイル添加剤カルシウム、ケイ素、ナトリウム・外部混入異物であると思われます。このうち、機械部品が摩耗したと思われる元素はのグループです。フェログラフィー異常摩耗の早期発見パラメータとして摩耗粒子を定量化して評価するフェログラフィーのIs値は、潤滑状態がやや厳しいの乗でした。摩耗粒子の形態で比較的多く観察された粒子は、潤滑状態が正常な場合に発生する摩耗粒子、異物などの噛み込みにより発生する切削粒子、金属潤滑部が局部的に油膜切れを起して発生するシビア粒子でした。このような摩耗粒子が観察された場合には、潤滑部で発生している摩耗は、正常なマイルド摩耗、異物などによる切削摩耗とやや厳しい摩耗形態の凝着摩耗であることが分かります。切削摩耗は、他の摩耗形態に比較して摩耗進行速度が速く注意が必要で、定期的なトライボ診断による状態監視が必要と考えます。切削摩耗の原因となる混入異物が残留している場合、この異物により切削摩耗が継続して発生する可能性があります。計数汚染度はやや高い値でした。フィルタ表面の異物観察で金属片、鉄錆、砂等が観察されたことから、汚染度が高い要因は、摩耗と外部混入異物の影響と思われます。IR、RBOTの各データは良好でした。軸受および潤滑油は継続使用可能な状態にあるものの、切削摩耗等の進行が懸念されるため、ヶ月後に回目の初期試験を実施し、摩耗の進行状況を確認することを推奨します。なお、今後軸受メタルの摩耗が進行した場合、摩耗程度を評価する必要がありますので、次回分析時には、メタルサイズ、回転数をお知らせください。
報告№104-4548 報告№104-0236 | 分析№104-01752 分析№104-01802 | 104-01802 | AH駆動用減速機の潤滑油を分析し、トライボ診断を実施しました。その結果、以下の通りでした。減速機の潤滑状態減速機の潤滑状態を知るためフェログラフィー及びSOAP／D-SOAPを実施しました。その結果、ギヤ歯面及び銅を使用した箇所で、やや厳しい金属接触が発生していることが確認されました。SOAPの鉄濃度と油量リットルから計算によって求めた摩耗体積はmmとなります。減速機の構造、各ギヤのモジュール、歯数、歯幅、初期のバックラッシ等の情報が確認できれば、計算によってもとめた摩耗体積からこれまでのバックラッシ増加量を求め、更に、バックラッシ増加量を設計許容値に照合することで減速機の点検要否を検討することが可能となります。非分解による設備診断を推進するために是非、これらの情報をご提供下さい。尚、ギヤ歯面の摩耗が発生しており、摩耗の進行を把握するには定期的な分析による傾向監視を実施することを推奨します。傾向監視のための採油周期の検討には、回転数、濾過システムの有無および仕様等が必要ですのでこれらの内容をご提示下さい。潤滑油の劣化潤滑油の劣化状況を確認するため、全酸価及びIRを実施しました。その結果、全酸価が.mgKOH/gと新油値の.mgKOH/g以内にあり、且つ、IRの結果、新油のスペクトルに比較して変化がないことから、この油は継続使用可能と判断します。
報告№109-09448 報告№110-00231 | 分析№109-002802 分析№110-000867 | 110-000867 | 摩耗状態摩耗状態は、潤滑油中に含まれる金属成分とその濃度を調査し、調査の結果から評価します。金属元素と濃度の分析は、試料油を以上の高温で発光させ、その光を分光器で分光し、分光によって得られた光の強度と金属固有の波長とから元素を特定するIカップリング発光分光分析法を用います。今回の試料はディーゼルエンジン油でしたが、検出された金属元素は、SOAPの結果表に示すように、鉄、鉛、銅、クロム、アンチモン、ニッケル、錫、リン、亜鉛、カルシウム、アルミニウム、ケイ素、ナトリウム、マグネシウムでした。これら検出された金属元素から発生箇所を推定すると、鉄、鉛、銅、クロム、アンチモン、ニッケル、錫・エンジン部品リン、亜鉛、カルシウム・オイル添加剤アルミニウム、ケイ素、ナトリウム、マグネシウム・外部混入異物であると思われます。このうち、機械部品が摩耗して検出される元素はのグループです。検出された金属粒子を観察した結果、観察されたのは正常な潤滑状態で発生する摩耗粒子と、金属潤滑部が局部的に油膜切れを起して発生するシビア粒子であったことから、粒子は、正常な潤滑状態のマイルド摩耗と、やや厳しい摩耗形態の凝着摩耗で発生していることが分かりました。一方、異常摩耗の早期発見パラメータであるフェログラフィーIs値は、潤滑状態が厳しいの乗となっており、クロムも検出されていることからクロムが使用されている箇所、例えばピストンリング、カムロールなど摩耗が考えられました。これらの箇所は、潤滑状態が厳しい状態にあると考えられました。・カルシウムなどの析出油中金属濃度を発光分光法による分析で固形分のカルシウムが検出され、また鉄も検出されました。エンジンオイル中に検出されるカルシウムは、燃焼ガス中に含まれている硫黄分と反応して微小サイズの硫酸カルシウム、いわゆる石膏が生成されます。この硫酸カルシウムは、モース硬度がとコンロッドやクランクメタルの主成分である錫や鉛の～と同等の硬さで、サイズは数μmから数十μmになることもあります。これらが軸受の油膜に混入した場合は、潤滑面では摩耗形態の中で摩耗速度が最も早い切削摩耗が発生し、メタルは短期間で摩耗することが判明しています。本試料の場合は、この硫酸カルシウム濃度が比較的高く、また鉄も検出されています。さらにメタル主成分の錫が検出されたことから、硫酸カルシウム等が軸受摺動面に噛み込み、ミクロの切削バイト効果によりメタルの切削摩耗が発生していると推定できます。潤滑油中の固形分としてのカルシウムは、オイルリングやトップリングが正常であれば検出されないものですが、オイルリングなどが摩耗していると、燃焼ガスや未燃焼ガスが燃焼室から潤滑油中に入り易くなると思われます。・銅と鉛を使用した箇所の溶出・摩耗ごく僅かですが、銅と鉛を使用した部分の溶出・摩耗が発生しています。亜鉛系添加剤を使用している潤滑油では、添加剤の反応の結果で銅を溶出させることが知られています。今回検出された銅と鉛は、この添加剤の反応による溶出と、油膜に入り込んだ異物によるメタル摩耗の両方で発生していると考えられます。ディーゼルエンジンのメタルは、設計上、油膜が正常に形成される流体潤滑が基本であることから、通常の使用においてはメタルは摩耗しにくいと思われますが、今回の分析結果ではごく微量ではあるものの、銅合金に鉛を～％加えたケルメットと思われるメタル成分が検出されました。これは、メタルの潤滑部が流体潤滑になりにくい部分のあることを示唆していると考えることが出来ます。流体潤滑になりにくい状況としては、起動・停止回数が多く、油膜が切れた状態から始動することがある潤滑油中に異物が多い粘度低下が起きて油膜が薄くなる運転中に油膜が薄くなるような振動が発生するなどが考えられますが、本試料油の場合、摩耗粒子と潤滑油の基本特性の分析結果から、が主な原因であると推定されます。尚、の原因となっているのはオイルリングの摩耗が関与していると思われます。全塩基価がmgKOH/gと当社推奨の管理限界値mgKOH/gを下回っていました。一方、全酸価はmgKOH/gと新油値mgKOH/gに比較して高く、IRの結果でも油劣化の兆候を示すカルボン酸と思われる吸収がcm-近傍に確認されました。エンジンオイルを分析した結果、エンジンオイルのスラッジの中和能力の指標となる全塩基価が低下し、また全酸価も上昇していたことから、エンジンオイルは劣化しはじめていることがわかりました。スラッジによる腐食を予防するためにも更油を推奨します。更油に際しては、単にエンジンオイルを更油するだけではなく、いわゆるフラッシングオイルでエンジン内部を十分清浄にしてから更油することが必要です。全塩基価は当社推奨の管理限界値を下回っていました。IRの結果、油劣化の兆候を示すカルボン酸の吸収が確認されました。粘度粘度はmm/sと新油値mm/sに比較して、粘度変化率は+％で、当社推奨の管理限界値である±％以内であり、良好と判断します。水分は.ppmと当社推奨の管理限界値の以内であり、良好と判断します。全酸価全酸価はmgKOH/gと新油値mgKOH/gに比較して高い値でした。全塩基価全塩基価はmgKOH/gと当社推奨の管理限界値mgKOH/gを下回っていました。IRIRの結果、油劣化の兆候を示すカルボン酸の吸収が確認されました。計数汚染度計数汚染度はNAS級と清浄でした。重量汚染度はmg/mlでした。粒度分布粒度分布は、適正な散乱強度がえられず適正な測定ができませんでした。機器の潤滑状態摩耗粒子診断の結果、潤滑状態が正常な場合に発生するマイルド摩耗粒子、金属潤滑部が局部的に油膜切れを起して発生するシビア粒子が比較的多く観察されました。SOAPによる油中金属濃度SOAPによる油中金属濃度の結果、鉄、鉛、銅、クロム、ニッケル、油の添加剤成分であるリン、亜鉛、カルシウム、外部から混入したと思われるアルミニウム、ケイ素、ナトリウム、マグネシウムが検出されました。SOAPによる油中金属濃度SOAPによる油中金属濃度の結果、鉄、鉛、クロム、アンチモン、錫、油の添加剤成分であるリン、亜鉛、カルシウム、外部から混入したと思われるアルミニウム、ナトリウム、マグネシウムが検出されました。摩耗粒子診断摩耗粒子診断の結果、異常摩耗の早期発見パラメータであるIs値がの乗と高く、潤滑状態が正常な場合に発生するマイルド摩耗粒子、金属潤滑部が局部的に油膜切れを起して発生するシビア粒子が比較的多く観察されました。
報告№109-09136 報告№111-00661 | 分析№109-001160 分析№111-003313 | 111-003313 | 潤滑油は継続続使用可能な状態にあると判断します。水分がppmと新油値ppmに比較してやや高い値でした。使用油であるAlphasynPGは、ポリグリコールベースの合成ギヤオイルであるため、水分を吸収しやすい特性があります。前回に比較して減少していました。分析結果水分が新油に比較して若干高い値でした。粘度粘度は.mm/sと新油値.mm/sに比較して、粘度変化率は-％で、当社推奨の管理限界値である±％以内にあり、良好と判断します。泡立ち試験泡立ち試験は-と良好でした。水分はppmと新油値より高い値でした。全酸価全酸価はmgKOH/gと新油値.mgKOH/gに比較して高いものの、IRの結果で油劣化の兆候を示すカルボン酸の吸収が確認されていないことから、良好と判断します。
報告№109-09448 報告№109-09448 | 分析№109-002868 分析№109-002868 | 109-002868 | 摩耗状態異常摩耗の早期発見パラメータであるフェログラフィーのIs値は、潤滑状態が良好な状態にあることを示すの乗であり、点検を要する摩耗粒子が観察されておらず、現在のところ継続使用は可能な状態にあると判断できます。この状態で検出された油中金属は、その多くが鉄であり、これらは摩耗粒子の観察結果から疲労摩耗であることが分かりました。疲労摩耗は、スパイラルベベルギヤの歯面で発生していると推定されますが、発生箇所が歯面の微小領域であることから、現在のところ、継続使用は可能と判断できます。バックラッシ減速機の構造から、最も負荷が大きく、摩耗が進行しやすい箇所をスパイラルベベルギヤとスパイラルベベルピニオンと推定し、この部分のバックラッシを求めました。提供していただいた図面には歯幅が記載されておらず、また、更油後の稼働時間も不明であったため、歯幅mmと、更油後の稼働時間を時間と仮定してバックラッシを計算しました。その結果、減速機のギヤ歯面に摩耗が集中していたと仮定した場合、バックラッシの増加は初期値からμm増加したと推定されました。バックラッシ増加分の上限値はメーカにより差異はあるものの、当社が推奨するバックラッシは一般に推奨されるμmを目安にしており、今回のデータはこの値に比較して十分に小さい値であることがわかります。汚染度計数汚染度がNAS級と清浄でしたが、重量汚染度が当社推奨の管理限界値を超えていました。重量汚染度が高い要因は、油の添加剤成分の析出と外部混入異物の影響と思われます。を示す粘度、水分、全酸価、IRの各データは良好でした。結論ゲート機器の潤滑箇所の摩耗診断分析結果から摩耗が発生している箇所はギヤ歯面であり、摩耗形態は疲労摩耗であることが分かりました。この摩耗形態は、ギヤ歯面に荷重が繰り返しかかることにより、歯面の表面下で材料が疲労して剥離します。歯面に加わる荷重が過大である場合、観察される摩耗粒子は今回より大きな粒子が発生します。分析結果から推定されたバックラッシの増加分はμmでしたが、このバックラッシは、一対の歯車の噛み合いを円滑にするための、ピッチ円周上での歯面間の遊びです。この値が過大になると振動や騒音の原因となるため、ギヤの摩耗状態を判断するためには重要なパラメータです。今回観察された摩耗粒子は、μmサイズの微小な粒子が支配的であることから、バックラッシの値は小さいと判断できます。バックラッシの計算時に仮定した稼働時間や歯幅などの数値が正確であれば、本減速機は継続使用可能と判断できます。整備の必要な箇所の検討整備が必要な箇所は、本分析結果から確認されませんでした。しかし、分析結果から僅かではありますがギヤの摩耗が進行していることが確認されていますので、今後は定期的に潤滑油分析を実施し、その結果から摩耗の進行状況を確認することにより、整備の必要の有無を監視する方法が有用と思われます。潤滑油の劣化度診断一般的に潤滑油が劣化した場合、油の外観は黒褐色になり、粘度や全酸価が上昇しスラッジ等が発生します。また、その過程では劣化の兆候を示すカルボン酸の吸収がIRで確認できます。今回のは、全てのデータが良好の範囲にあり、潤滑油の劣化は確認されなかったことから、継続使用可能であり、交換の必要はないと判断します。潤滑管理の方法現在の潤滑油は年使用していますが、年間使用したにもかかわらず劣化が確認されなかったことから、本設備の潤滑油は少なくても更油後年間は使用できることが分かりました。潤滑油の交換時期の判断は、今回の分析だけでは予測することは困難ですが、定期的に分析を実施し、その結果の傾向から劣化の進行状況を確認することで容易に可能になります。重量汚染度が当社推奨の管理限界値を超えていたことから、濾過や更油により汚染度を改善されることを推奨します。現在のところ潤滑部は継続使用可能な状態にあると思われますが、今後は疲労摩耗が進行する場合がありますので、定期的に分析を実施し、摩耗の進行状況を確認されることを推奨します。次回分析の時期を理論的に求めたところ、最短で約時間となります。この時間は、油中汚染物が均一になるために必要とする時間であり、この時間を経過すれば、再分析の結果から状態の傾向を確認することが可能となりますので、これを参考に次回分析時期を検討されることを推奨します。尚、定期的な分析を実施する際には、に関する分析項目の実施を推奨します。今回の分析結果からは、油劣化の進行は確認されていませんが、定期的な分析により潤滑油の交換時期を管理することが可能となります。は良好と判断します。粘度粘度はmm/sと新油値mm/sに比較して、粘度変化率は-％で、当社推奨の管理限界値である±％以内にあり、良好と判断します。水分はppmと当社推奨の管理限界値の以下にあり、良好と判断します。全酸価全酸価は.mgKOH/gと新油値.mgKOH/gに比較して高いものの、IRの結果で油劣化の兆候を示すカルボン酸の吸収が確認されていないことから、良好と判断します。IRIRの結果、油劣化の兆候を示すカルボン酸の吸収が確認されていないことから、良好と判断します。重量汚染度が当社推奨の管理限界値を超えていました。計数汚染度計数汚染度はNAS級と当社推奨の管理限界値のNAS級以内にあり、良好と判断します。重量汚染度はmg/mlと当社推奨の管理限界値のmg/ml以内にあり、良好と判断します。機器の潤滑状態摩耗粒子の形態観察の結果、疲労摩耗粒子が比較的多く観察されました。SOAPによる油中金属濃度SOAPによる油中金属濃度の結果、錫、油の添加剤成分であるリン、外部から混入したと思われる亜鉛が検出されました。SOAPによる油中金属濃度SOAPによる油中金属濃度の結果、鉄、油の添加剤成分であるリン、外部から混入したと思われる亜鉛、カルシウム、ナトリウムが検出されました。摩耗粒子診断異常摩耗の早期発見パラメータであるIs値がの乗と良好の範囲にあるものの、摩耗粒子の形態観察の結果、疲労摩耗粒子が比較的多く観察されました。
報告№109-09136 報告№112-00289 | 分析№109-001160 分析№112-001168 | 112-001168 | 潤滑油は継続使用可能な状態にあると判断します。前回同様に、粘度、水分、酸価の各データは良好でした。分析結果は良好と判断します。粘度粘度は.mm/sと新油値mm/sに比較して、粘度変化率は-.％で、当社推奨の管理限界値である±％以内にあり、良好と判断します。水分は.ppmと当社推奨の管理限界値の以下であり、良好と判断します。酸価は.mgKOH/gと新油値.mgKOH/gに比較して低く、良好と判断します。
報告№103-6149 | 分析№103-02782 | 103-02782 | 分解点検ヶ月後に初期試験を実施した結果、計数汚染度がNAS級と初期値としてはやや高い値でした。光学顕微鏡写真の結果、外部から混入した砂、鉄錆、繊維等の異物が多く見られたことから、汚染の要因は外部から混入した異物によるものと考えられました。今後、これらの異物が軸受摺動面に噛み込み摩耗が進行する場合があるため、ヶ月後に精点Bを実施し、汚染状況及び摩耗の進行状況を確認されることを推奨します。これらのことは、計数汚染度がNAS級とやや高い値であること光学顕微鏡写真に示すように、外部から混入した砂、鉄錆、繊維等の異物が多く見られたこと以上のことから判断しました。
報告№109-09136 報告№111-00149 | 分析№109-001160 分析№111-000747 | 111-000747 | 酸化安定度は、新油値に比較して大きな値であり減少傾向は確認されませんでした。更油から今回採油までのヶ月間で酸化防止剤の消耗は確認されていないことから、使用条件が同様であれば定検周期のヶ月は使用できる可能性が高いと判断します。次回定検時に更油を実施しない場合は、酸化安定度を知るための分析を実施し、余寿命を確認することを推奨します。酸化安定度はminであり、当社推奨の管理限界値のmin以上であることから、良好と判断します。
報告№107-0341 報告№107-0341 | 分析№107-01796 分析№107-01796 | 107-01796_071205修正 | 分析の結果、異常摩耗の早期発見パラメータであるフェログラフィーのIs値が×の乗と高く、摩耗粒子形態観察でフレッティングにより発生したμm未満の赤錆が多く観察されました。フレッティングは、鉄系材料が接合されたり、勘合されていたりする部分から発生します。フレッティングによる赤錆が少量発生しても直ちに異常ではありませんが、起動停止が頻繁にあるような場合には、軟らかい軸受表面に硬いフレッティング粒子が埋め込まれそれが原因で、起動時のトルク増大による起動開度の増加にも繋がることがあります。前回からSOAP／D－SOAPで軸受の摩耗を示す錫に変化はないことから、現在のところ軸受は継続使用可能と判断しますが、巡視の際には起動開度の増大や、主機の発停時の軸受温度の跳ね上がり等の変化に注意して下さい。又、埋め込まれたこれらの粒子による摩耗の進行も懸念されるため、定期的に分析を実施し、汚染状況及び摩耗の進行状況を確認されることを推奨します。尚、軸受メタルの摩耗程度を評価する必要がありますので、次回分析時には、油量、スラストメタルサイズ、回転数、直近のメタル交換からの運転時間、現在の使用油の使用時間をお知らせください。これらのことは、異常摩耗の早期発見パラメータであるフェログラフィーのIs値が×の乗と高く、摩耗粒子形態観察の結果、フレッティングにより発生したμm未満の赤錆が多く観察されたこと以上のことから判断しました。油の劣化状況をより精密に判定するには新油との比較が必要です。今後、油劣化の予測を行う場合、新油データが必要ですので、現在使用している貴社保有の新油をご提供下さい。また、油名を再度ご確認ください。粘度はISOVGの規格値内にありました。粘度はmm/sと前回データに比較して変化はなく、また、VGの規格値内にあることから良好と判断します。尚、粘度は、現在使用している貴社保有の新油分析結果を基準に管理する方法が望ましく、次回分析までに新油をご提供下さい。水分は良好と判断します。水分はppmと当社推奨の管理限界値の以下であり、良好と判断します。全酸価は判定出来ませんでした。全酸価は.mgKOH/gと前回データに比較して大きな変化はなく、また、最も厳しい無添加タービン油の当社推奨管理基準以内にあり、良好と判断します。尚、全酸価は、現在使用している貴社保有の新油分析結果を基準に管理する方法が望ましく、次回分析までに新油をご提供下さい。IRの結果、良好と判断します。IRの結果、油劣化の兆候を示すカルボン酸の吸収が確認されていないことから、良好と判断します。但し、このIRも全酸価と同様に新油データとの比較による判断が必要ですので、現在使用している新油を分析することを推奨します。は良好と判断します。計数汚染度は良好と判断します。計数汚染度はNAS級と当社推奨の管理限界値のNAS級以内であり、良好と判断します。重量汚染度は良好と判断します。重量汚染度は.mg/mlと当社推奨の管理限界値のmg/ml以内であり、良好と判断します。機器の潤滑状態異常摩耗の早期発見パラメータであるフェログラフィーのIs値が×の乗と高く、摩耗粒子形態観察でフレッティングにより発生したμm未満の赤錆が多く観察されました。SOAPの結果、軸受の摩耗を示す錫が検出されました。SOAPの結果、軸受の摩耗を示す錫がppm、リンがppm検出されました。D－SOAPの結果、軸受の摩耗を示す錫が検出されました。D－SOAPの結果、鉄、銅、クロム、アンチモン、亜鉛が、軸受の摩耗を示す錫が、外部から混入したと思われるカルシウムが、ナトリウムが、アルミニウム、マグネシウムが検出されました。フェログラフィーの結果、フレッティングによる赤錆が多く観察されました。異常摩耗の早期発見パラメータであるフェログラフィーのIs値が×の乗と高く、摩耗粒子形態観察の結果、フレッティングにより発生する赤錆が多く観察されました。
報告№109-09136 報告№112-00253 | 分析№109-001160 分析№112-001003 | 112-001003 | 潤滑油は継続使用可能な状態にあると判断します。粘度、全酸価、IR、RBOTの各データは良好でした。油の余寿命は、使用油の使用期間または使用時間が不明であったため、ご依頼の油の余寿命に関する検討は行えませんでした。ただし、今回の結果がmin、新油値がminであることから、使用期間を仮にヶ月間と仮定すれば余寿命は十二分にあると言えます。可能であれば、使用期間、あるいは使用時間の情報をご提供下さい。水分は良好でした。
報告№107-4545 報告№108-5072 | 分析№107-02185 分析№108-02723 | 108-02723 | トライボ診断の結果、全てのデータが良好であることから、この油は継続使用可能と判断します。は良好と判断します。粘度は良好。粘度は.mm/sと新油値.mm/sに比較して、粘度変化率は-％で、当社推奨の管理限界値である±％以内にあり、良好と判断します。粘度はmm/sとなっています。粘度はmm/sとなっています。粘度指数はとなっています。粘度指数はとなっています。水分は良好。水分はppmと当社推奨の管理限界値の以下にあり、良好と判断します。全酸価は良好。全酸価は.mgKOH/gと新油値.mgKOH/gと比較して高いものの、IRの結果で、劣化の兆候が確認されなかったことから、良好と判断します。
報告№103-6106 | 分析№103-01980 | 103-01980 | 濾過前の試料油を分析した結果、摩耗は安定していると判断します。これらのことは、前回に比較して、計数汚染度、SOAP／D-SOAPの鉄濃度に大きな変化がなく、異常摩耗の早期発見パラメータであるフェログラフィーのIs値が、からの乗に桁上昇しているものの、非常に良好の範囲にあることから判断しました。
報告№109-09209 報告№109-09209 | 分析№109-001583 分析№109-001616 | 109-001616 | ちょう度の結果、新グリース値に比較して上昇しになっており、軟化していることがわかりました。当社推奨の管理上限値はですが、軟化したグリースを使用した場合、グリースの漏洩や軸受で油膜切れが発生することが懸念されるため、グリースの交換を推奨します。特性低下ちょう度は当社推奨の管理上限値を超えています。ちょう度は当社推奨の管理上限値を超えています。ちょう度はと新グリース値に比較して上昇し、当社推奨の管理上限値であるを超えています。滴点は良好と判断します。滴点はと新グリース値に比較して高くなっていたものの、今回の分析結果には劣化の兆候として現れる有機物・有機化合物が確認されていないことから、基油は良好と判断します。全酸価は良好と判断します。全酸価は.mgKOH/gと新グリース値.mgKOH/gに比較してやや高くなっていたものの、今回の分析結果には劣化の兆候として現れる有機物・有機化合物が確認されていないことから、基油は良好と判断します。基油は良好と判断します。酸化劣化の兆候のパラメータである有機物・有機化合物は、今回の分析結果で確認されなかったことから、基油には劣化兆候はなく良好と判断します。
報告№109-09050 報告№109-09050 | 分析№109-000519 分析№109-000519 | 109-000519 | 今回の採油は、対象設備停止中にドレン弁から実施しているため、別紙油中粒子の沈降の影響に示すように、沈降の影響を受けて分析データが高濃度に出る可能性があります。今回の分析は、以上のことを踏まえて結果を検討します。分析の結果、摩耗粒子診断で異常摩耗の早期発見パラメータであるIs値がの乗とやや高く、潤滑状態はやや厳しい状態にあることが分かりました。やや厳しい潤滑状態が発生した原因は、外部から混入したと思われる鉄錆や砂等の異物が油膜に入り込み異物の角の切削作用で切削摩耗が生じ、同時に油膜切れにより金属同士が接触したことにより凝着摩耗が生じたためと思われます。切削摩耗は、異物が混入していない状態より摩耗速度が速いため今後の潤滑状態の変化には注意が必要ですが、潤滑油は今回の採油で全量入れ替わっていることから、切削摩耗の発生原因となる外部混入異物は排除されている可能性が高く、切削摩耗の進行は収まると思われます。但し、更油だけでは異物を完全に排除できない可能性もありますので、念のため運転再開後時間以上経過した後に再分析を実施し、その結果を初期データにするとともに潤滑状態を確認することを推奨します。特性低下全ての項目が良好の範囲にあったことから、特性低下は認められず良好と判断します。粘度は良好と判断します。粘度は.mm/sと新油値mm/sに比較して、粘度変化率は-％で、当社推奨の管理限界値である±％以内にあり、良好と判断します。全酸価は良好と判断します。全酸価は.mgKOH/gと新油値.mgKOH/g以下であることから、良好と判断します。酸化安定度の結果、良好と判断します。酸化安定度はminと当社推奨の管理限界値のmin以上であり、良好と判断します。汚染は良好と判断します。水分は良好と判断します。水分はppmと当社推奨の管理限界値の以下であり、良好と判断します。摩耗摩耗形態は切削摩耗と凝着摩耗が混在していることが分かりました。摩耗形態は切削摩耗と凝着摩耗が混在していることが分かりました。異常摩耗の早期発見パラメータであるIs値がの乗とやや高く、油中の摩耗粒子は、異物の噛み込みにより発生する切削粒子、金属接触が厳しい場合に発生するシビア粒子、外部から混入したと思われる鉄錆や砂等がやや多く観察されたことから、発生している摩耗形態は切削摩耗と凝着摩耗が混在していることが分かりました。
報告№109-09094 報告№110-00717 | 分析№109-000915 分析№110-002815 | 110-002815 | は良好と判断します。尚、RBOTがminと新油値のminに比較してmin減少していました。このまま継続使用した場合、この減少傾向から限界値に到達するのは、別紙図RBOTの減少傾向に示すように年月と推定されました。残りの継続使用期間は、約年ヶ月であると予測されます。潤滑油は継続使用可能な状態にあると判断します。≪状態監視とパラメータ≫分析の目的および各分析のパラメータは以下の通りです。特性低下目的：油の分析結果から、や劣化傾向ならびに添加剤の消耗程度、残存寿命などを確認する。粘度JISK全酸価JISK赤外線吸収スペクトルJISK酸化安定度試験JISK汚染目的：油の分析結果から、砂塵あるいは水・異種油などによるや、異物混入の有無を確認する。水分JISK計数汚染度JISB重量汚染度JISB光学顕微鏡観察摩耗目的：油中の摩耗粒子を分析する事により、回転・摺動部の潤滑状態、摩耗劣化の程度、余寿命などを解析する。摩耗診断電子顕微鏡観察JISKX線マイクロアナリシス油中金属濃度）JISK≪分析結果≫特性低下粘度：良好粘度値mm/sの新油値mm/sに対する変化率は+％であり、当社推奨の管理限界値±％以内に留まっています。全酸価：良好全酸価.mgKOH/gは新油値の.mgKOH/g以内にあることから、問題は無いと判断します。赤外線吸収スペクトル：良好酸化安定度試験：良好酸化安定度試験の結果、数値minは当社推奨の管理限界値min以上に留まっており、現時点での使用は可能と判断します。汚染水分：良好水分値は当社推奨の管理限界値以内に留まっています。計数汚染度：今回は実施していません。重量汚染度：今回は実施していません。光学顕微鏡観察：今回は実施していません。摩耗摩耗診断電子顕微鏡観察・X線マイクロアナリシス：今回は実施していません。油中金属濃度：今回は実施していません。
報告№109-09136 報告№111-00418 | 分析№109-001160 分析№111-001983 | 111-001983date111027 | エンジン摺動部は継続使用可能な状態にあると判断します。但し、シリンダ内壁や軸受摺動面で摩耗の進行が懸念されるため、以下の対策を推奨します。凝着摩耗の進行を監視するため、定期的に分析を実施し、摩耗の進行状況を確認することを推奨します。フェログラフィー異常摩耗の早期発見パラメータとして摩耗粒子を定量化して評価するフェログラフィーのIs値は、潤滑状態がやや厳しいの乗でした。摩耗粒子の形態で比較的多く観察された粒子は、潤滑状態が正常な場合に発生する摩耗粒子、金属接触が厳しく、且つ、摩擦熱が高い場合に発生する黒錆局部的に高圧・高温となる場合に発生するフリクションポリマでした。これらの摩耗粒子が観察された場合、潤滑部で発生している摩耗形態は、正常なマイルド摩耗潤滑状態がやや厳しい凝着摩耗であり、そして局部的ではあるものの高圧・高温の箇所が発生していることも分かります。フリクションポリマは、潤滑油が摺動面や軌道面に押し込められ高圧状態になると同時に、圧縮熱により高温状態になった結果、基油自身が重合反応を起こし生成することが知られています。そのため、高圧高温状態の解消がなされなければ、潤滑油の劣化が進行し、粘度上昇に因る潤滑異常に進展する場合があります。Iカップリング発光分光分析供試のディーゼルエンジン油を分析した結果、検出された金属元素は、SOAP-Tの結果表に示すように、鉄、鉛、銅、ニッケル、錫、リン、亜鉛、カルシウム、バリウム、アルミニウム、ナトリウム、マグネシウム、ホウ素が検出されました。これらの検出された金属元素から発生箇所を推定すると鉄、鉛、銅、ニッケル、錫・エンジン部品リン、亜鉛、カルシウム、マグネシウム・オイル添加剤バリウム、アルミニウム、ナトリウム、ホウ素・外部混入異物であると思われます。このうち、機械部品が摩耗したと思われる元素はのグループです。メタルの摩耗程度SOAP-Tの結果、メインメタルやクランクメタルの主成分である錫が.ppm検出されました。前回の分析後に全量更油を実施したことから、前回の錫濃度と今回の錫濃度を積算しました。この積算した錫濃度からメタルの摩耗程度を確認しました。確認方法は、下式およびの通りです。錫の摩耗体積＝錫濃度×-×油量×.×÷錫密度・＝×-××.×÷.＝.平均的な摩耗深さ＝摩耗体積÷摩耗面積×・＝.÷×＝計算の結果、摩耗深さはμm摩耗しています。一般的にホワイトメタルのオーバーレイ厚さは、薄くてもμm程度はありますので、これに比較して十分に小さく、良好な状態にあると考えられます。但し、当該ディーゼルエンジンは、潤滑油をタンク容量Lに対して、月平均Lの潤滑油を補給しているとの情報がございますので、直近の更油日をお知らせ下さい。錫濃度を補正して再計算いたします。尚、観察された摩耗形態がマイルド摩耗が支配的であるため可能性としては低いと思われますが、仮にクランクメタルの上メタル個に摩耗が集中したとすると、摩耗深さは.μmとなります。オーバーレイの厚さをμm程度とすると、オーバーレイは既に摩耗していることになります。クロムの摩耗体積SOAP-Tの結果、カム・カムロールの主成分であるクロムの濃度はでした。前回から今回の間に更油をしたため、累積濃度はppmとなります。この累積濃度から求めた摩耗体積は.cmになりました。カムおよびカムローラのサイズから摩耗面積が分かれば、摩耗深さを計算することが出来ますので、情報の提供をお願いします。銅を使用した箇所の摩耗・溶出SOAP-Tで銅がppm検出されました。銅の影響については、別紙鉛および銅を使用した箇所の摩耗・溶出を御覧ください。粒度分布粒度分布は.～.μmの範囲にあり、.μmにピークが確認されました。油中の粒子は、.μm以下の微小な粒子が多いことが分かります。分析結果粒度分布粒度分布は.～.μmの範囲にあり、.μmにピークが確認されました。油中の粒子は、.μm以下の微小な粒子が多いことが分かります。機器の潤滑状態摩耗粒子の形態観察の結果、潤滑状態が正常な場合に発生する摩耗粒子、金属接触が厳しく、且つ、摩擦熱が高い場合に発生する黒錆が比較的多く観察されました。SOAP-TSOAP-Tの結果、鉄、鉛、銅、ニッケル、油の添加剤成分である亜鉛、カルシウム、マグネシウム、外部から混入したと思われるアルミニウム、ナトリウム、ホウ素が検出されました。SOAP-TSOAP-Tの結果、鉄、錫、油の添加剤成分であるカルシウム、外部から混入したと思われるリン、バリウム、アルミニウム、ナトリウムが検出されました。フェログラフィー異常摩耗の早期発見パラメータであるIs値がの乗とやや高く、摩耗粒子の形態観察の結果、潤滑状態が正常な場合に発生する摩耗粒子、金属接触が厳しく、且つ、摩擦熱が高い場合に発生する黒錆が比較的多く観察されました。
報告№109-09209 報告№109-09209 | 分析№109-001583 分析№109-001621 | 109-001621 | ちょう度の結果、新グリース値に比較して上昇しになっており、軟化していることがわかりました。当社推奨の管理上限値はですが、軟化したグリースを使用した場合、グリースの漏洩や軸受で油膜切れが発生することが懸念されるため、グリースの交換を推奨します。特性低下ちょう度は当社推奨の管理上限値を超えています。ちょう度は当社推奨の管理上限値を超えています。ちょう度はと新グリース値に比較して上昇し、当社推奨の管理上限値であるを超えています。滴点は良好と判断します。滴点はと新グリース値に比較して高くなっていたものの、今回の分析結果には劣化の兆候として現れる有機物・有機化合物が確認されていないことから、基油は良好と判断します。全酸価は良好と判断します。全酸価は.mgKOH/gと新グリース値.mgKOH/gに比較してやや高くなっていたものの、今回の分析結果には劣化の兆候として現れる有機物・有機化合物が確認されていないことから、基油は良好と判断します。基油は良好と判断します。酸化劣化の兆候のパラメータである有機物・有機化合物は、今回の分析結果で確認されなかったことから、基油には劣化兆候はなく良好と判断します。
報告№109-09136 報告№112-00387 | 分析№109-001160 分析№112-001589 | 112-001589 | 対象設備は継続使用可能な状態にあると判断します。但し、潤滑油は油の劣化が確認されたことから、以下の対策を推奨します。定期的な分析年からの酸価の上昇傾向は比較的緩やかであり、前回からの酸価も大きな変化はなく、さらに粘度も管理限界値内にあることから、劣化の進行は比較的遅いものと思われます。但し、今後の試料状況によっては、急激に劣化が進展することが懸念されるため、定期的に分析を実施し、油の劣化状況を確認することを推奨します。劣化の進行状況によっては更油をする必要があると思われます。濾過機の入口と出口から採油本設備には、濾過機が設置されており、常時運転しているため、常に正常な状態に保持され摩耗の変化が生じても検出されない可能性があります。潤滑状態をより正確に把握するには、濾過機の入口と出口から採油を実施し、その差異から濾過効率を求め、それを根拠に摩耗の進行状況を確認することを推奨します。はフェログラフィーおよびSOAP／D-SOAPの結果から総合的に判断した結果、正常な状態にあると考えられます。フェログラフィー【定量分析：Is値】Is値は異常摩耗の早期発見パラメータのつで、摩耗粒子を定量化するために用います。前回に比較してIs値は×から×-に低下し、低い値でした。フェログラフィー【定性分析：摩耗粒子および摩耗形態観察】分析結果から比較的多く観察された粒子は、以下の通りでした。正常な摩耗粒子・潤滑状態が正常なマイルド摩耗により発生。Iカップリング発光分光分析【SOAP／D-SOAP】検出された金属元素から発生箇所を推定すると、以下の通りでした。カルシウム、ナトリウム・外部混入異物前回に比較して計数汚染度はNAS級からNAS級にランク低下し、重量汚染度は.mg/mlから変化はなく、共に良好でした。前回同様に粘度、水分の各データは良好でした。酸価・IR前回に比較して酸価は.mgKOH/gから.mgKOH/gに僅かに上昇し、当社推奨の管理限界値を超えていました。IRの結果で油劣化の兆候を示すカルボン酸の吸収が確認されたことから、酸価が高い要因は、油劣化の進行によるものと推定されます。今後、油中の酸成分の影響で金属表面が腐食して発生する腐食摩耗に進展することが懸念されます。分析結果酸価は当社推奨の管理限界値を超えており、IRで油劣化の兆候を示すカルボン酸の吸収が確認されました。粘度粘度は.mm/sと新油値mm/sに比較して、粘度変化率は+％で、当社推奨の管理限界値である±％以内にあり、良好と判断します。水分はppmと当社推奨の管理限界値の以下であり、良好と判断します。酸価は.mgKOH/gと当社推奨の管理限界値の.mgKOH/gを超えていました。IRIRの結果、油劣化の兆候を示すカルボン酸の吸収が確認されました。は良好と判断します。計数汚染度計数汚染度はNAS級と当社推奨の管理限界値のNAS級以下であり、良好と判断します。重量汚染度は.mg/mlと当社推奨の管理限界値のmg/ml以下であり、良好と判断します。機器の潤滑状態は正常と判断します。SOAPSOAPの結果、金属元素は検出されませんでした。D-SOAPD-SOAPの結果、外部から混入したと思われるカルシウム、ナトリウムが共に検出されました。フェログラフィー異常摩耗の早期発見パラメータであるフェログラフィーのIs値が×-と良好の範囲にあり、潤滑状態は正常と判断します。
報告№109-09330 報告№109-09330 | 分析№109-002249 分析№109-002249 | 109-002249 | 泡立ち試験の結果は、一般的には消泡性能が低下していると判断できる値の-ですが、新油値の-と同レベルにあったため、良好と判断します。また、を示す粘度、水分、全酸価の各データが良好の範囲にあることから、本試料油は継続使用可能と判断します。機器の潤滑状態潤滑状態指数はのマイナス乗と濾過設備のない機器であれば正常な潤滑状態にあると判断できます。しかし、フィルタが設置されているため、別紙インライン・オフラインフィルタの影響に示すとおり、粒子の大部分は捕捉されることから、異常な摩耗状態が発生したとしても正常な潤滑状態にあると誤認してしまう可能性があります。これらのフィルタの影響を検討した結果、ギヤは継続使用可能な状態にあると思われますが、潤滑状態指数は摩耗がやや厳しい状態であるの乗領域にあると推定できます。この推定した潤滑状態指数は、前回のの乗から今回の乗領域に改善されています。前回から今回までの間の運転状態が前回より以前と大きな差がなければ、摩耗は安定した状態にあったものと思われます。計算により求めたLCインデックスがこの値であれば、ギヤおよび転がり軸受の継続続使用は可能と思われますが、運転条件によっては摩耗の進行が速まる場合もあると思われますので、定期的に分析を実施し、摩耗の進行状況を監視することを推奨します。泡立ち試験の結果、消泡性能が低いと判断できる値であるものの、新油と同レベルにあると判断します。粘度は良好。粘度はmm/sと新油値.mm/sに比較して、粘度変化率は-.％で、当社推奨の管理限界値である±％以内にあり、良好と判断します。粘度粘度はmm/sとなっています。粘度指数粘度指数はとなっています。泡立ち試験泡立ち試験は-と新油と同レベルにあり、消泡性能が新油と同レベルにあると判断します。水分はppmと当社推奨の管理限界値の以下にあり、良好と判断します。全酸価全酸価は.mgKOH/gと新油値.mgKOH/gに比較して高いものの、IRの結果で油劣化の兆候を示すカルボン酸の吸収が確認されていないことから、良好と判断します。機器の潤滑状態精密な濾過設備がない機器であれば、潤滑状態指数は正常の範囲にあると判断します。潤滑状態指数異常摩耗の早期発見パラメータである潤滑状態指数がのマイナス乗と精密な濾過設備がない機器であれば、潤滑状態指数は正常の範囲にあると判断します。
報告№109-09136 報告№112-00522 | 分析№109-001160 分析№112-002153 | 112-002153 | 減速機は継続使用可能な状態にあると判断します。但し、今後も摩耗の進行を傾向監視するため、以下の対策を推奨します。定期的な分析フレッティング摩耗の進行を監視するため、定期的に分析を実施し、分析データによる摩耗の進行状況を確認することを推奨します。バックラッシによる評価ギヤ歯面の的確な摩耗状態の判断を行うため、減速機内部の各歯車の構造が確認できる図面、各ギヤの形式、歯形、モジュール、歯数、歯幅等の情報をご提供下さい。はフェログラフィーおよびSOAP/D-SOAPの結果から総合的に判断した結果、やや厳しい状態にあると考えられます。フェログラフィー【定量分析：Is値】Is値は異常摩耗の早期発見パラメータのつで、摩耗粒子を定量化するために用います。前回に比較してIs値はの乗と低い値でした。フェログラフィー【定性分析：摩耗粒子および摩耗形態観察】分析結果から比較的多く観察された粒子は、以下の通りでした。正常な摩耗粒子・潤滑状態が正常なマイルド摩耗により発生。赤錆・フレッティングにより発生。観察された摩耗粒子の中でも赤錆は、注意が必要です。フレッティングは、・軸と転がり軸受の内輪内面・軸受箱と転がり軸受の外輪外面・転がり軸受の軌道輪と転動体・ギヤ歯面の箇所で発生する可能性があります。フレッティング粒子は酸化して硬いため、軸受軌道面やギヤ歯面に噛み込んだ場合はその傷が疲労剥離の起点となり、疲労摩耗へと進展することが想定されます。Iカップリング発光分光分析【SOAP/D-SOAP】検出された金属元素から発生箇所を推定すると、以下の通りでした。鉄、ニッケル・ギヤ、軸受等リン・添加剤カルシウム、ナトリウム・外部混入異物計数汚染度は、前回に比較してNAS級からNAS級にランク低下し、良好でした。分析結果計数汚染度は良好と判断します。計数汚染度計数汚染度はNAS級と当社推奨の管理限界値のNAS級以下にあり、良好と判断します。重量汚染度は.mg/mlでした。摩耗粒子の形態観察の結果、潤滑状態が正常な場合に発生する摩耗粒子、フレッティングにより発生する赤錆が比較的多く観察されました。SOAPSOAPの結果、摩耗により発生する鉄、油の添加剤成分であるリンが検出されました。D-SOAPD-SOAPの結果、摩耗により発生する鉄が検出されました。フェログラフィー異常摩耗の早期発見パラメータであるフェログラフィーのIs値がの乗と良好の範囲にあるものの、摩耗粒子の形態観察の結果、摩耗粒子の形態観察の結果、潤滑状態が正常な場合に発生する摩耗粒子、フレッティングにより発生する赤錆が比較的多く観察されました。
報告№109-09136 報告№112-00660 | 分析№109-001160 分析№112-003043 | 112-003043 | 潤滑油の劣化は確認されていないものの、汚染度が高い値であることがわかりました。当該機は分解後および油入替後から今回までの稼働時間が短く、ご提供頂いた新油の汚染度も同じ汚染状態であることから、汚染度が高い要因は、汚染されていた新油を使用したことによるものと思われます。軸受微振動で発生するフレッティング摩耗が見られました。フレッティングにより発生した赤錆は、μm以下の微小な粒子が支配的であり、直ちに影響はないことから、摩耗は正常と判断できます。以上より、軸受は継続使用可能な状態にあると判断します。定期的な分析および分析周期の検討定期的に分析を実施することにより、データの微小な変化から異常の兆候を早期に発見することが可能となります。今後、寿命予測を行うには、今回データを含め少なくとも回の分析データが必要となります。当該機は、年間稼働率が低いことから、採油の機会を検討するのは難しいところがありますが、あと最低でも回分析を実施し、寿命予測を行うと共に分析周期を検討することを推奨します。軸受の摩耗状態フェログラフィーおよびSOAP-Tのデータから総合的に解析した結果、軸受は健全であり、継続使用可能と評価できますが、引続き軸受の機能が保持されていることを確認するためにも、潤滑油診断による傾向管理が有用と考えます。フェログラフィー【定量分析：Is値】Is値は異常摩耗の早期発見パラメータのつで、摩耗程度を定量化するために用います。今回のIs値はのマイナス乗と低い値でした。フェログラフィー【定性分析：摩耗粒子および摩耗形態観察】分析結果から比較的多く観察された摩耗粒子は、以下の通りでした。赤錆・フレッティングにより発生。フリクションポリマ・局部的に高圧・高温となる場合に発生。観察された摩耗粒子の中でも赤錆は、将来的な摩耗の進行に繋がる可能性を示唆しているため、傾向監視が必要と思われます。フレッティングの発生要因は、鉄系材料が接合および勘合されたりする部分から発生します。フレッティングによる赤錆が少量発生しても直ちに異常ではありませんが、場合によっては、発生した赤錆が軸受摺動面に噛み込み、摩耗を進行させる場合があります。Iカップリング発光分光分析【SOAP-T】検出された金属元素から発生箇所を推定すると、摩耗粒子の発生箇所は、以下のように推定できました。鉄、錫・軸受等カルシウム、ナトリウム・外部混入異物軸受の摩耗SOAP-Tで錫が検出されたことから、軸受の摩耗が発生していると推定されました。分析結果から軸受メタルの摩耗深さをSOAP-Tの結果で得られている錫濃度と油量Lから計算しました。当社の経験からメタル面積の約分の程度が摩耗したと仮定しました。当社の知見、および今回検出された錫濃度等の情報から軸受の摩耗深さを計算した結果、軸受表面の平均的な摩耗深さは.μmとなり、メタルの表面粗さを軸受表面の一般的な粗さであるμmと仮定すると、摩耗は軽微であり、継続使用可能な状態にあると推定されます。計数汚染度はやや高い値でした。計数汚染度計数汚染度は、NAS級と当社推奨の管理限界値NAS級以下であるものの、やや高い値でした。重量汚染度は、.mg/mlと当社推奨の管理限界値mg/ml以下であり、良好と判断します。光学顕微鏡写真供試油を濾過したフィルタ表面上の夾雑物を光学顕微鏡で観察した結果、金属片、鉄錆、砂等が観察されました。
報告№108-5060 報告№108-5060 | 分析№108-02227 分析№108-02228 | 108-02228 | 使用開始してから年経過した、汚染度、潤滑状態を確認する。分析の結果、全てのデータが良好であることから、この油は継続使用可能であり、潤滑状態も正常と判断します。一方、SOAPで銅がppm検出されました。この原因は以下の点が考えられます。油の添加剤成分である亜鉛系添加剤と銅が反応して溶出する。冷却用蛇管にフィンがついていた場合、振動により摩耗する。及びの現象が同時に起こる。今回の原因は、分析の結果からの可能性が高いと推定されます。銅の溶出は、冷却蛇管と添加剤成分との反応で発生しますが以下の点で注意が必要です。冷却蛇管が溶解、又は、摩耗している場合、蛇管にピンホールが発生することへの注意が必要です。この場合、潤滑油に水分が混入しますので、水分値の増加により確認できます。油中の銅濃度が以上になった場合、別添資料鉱油の酸化に対する金属触媒の影響に示すとおり油の劣化速度が加速しますので、銅濃度は以下で管理されることを推奨します。銅分が増加傾向を示すような場合、油種の変更が必要です。尚、を示す粘度、水分、全酸価、IRの各データは良好の範囲にあることから、この油は継続使用可能と判断します。
報告№105-0227 | 分析№105-01532 | 105-01532 | 濾過前の試料油を分析した結果、計数汚染度が前回NAS級から、今回NAS級に約年でランク上昇しました。摩耗粒子形態観察の結果、鉄錆等が観察されているため、汚染度が上昇した要因は、外部から混入したと思われる異物によるものと考えられます。但し、潤滑異常の早期発見パラメータである摩耗過酷度を示すIs値がと非常に良好の範囲にあることから、潤滑状態は良好な状態にあると判断します。
報告№109-09136 報告№109-09217 | 分析№109-001160 分析№109-001656 | 109-001656 | 分析の結果、観察された摩耗粒子は、数μm以下の鉄系粒子と異物の噛み込みにより発生する切削粒子でした。発生している摩耗形態は、潤滑状態が正常なマイルド摩耗と、異物の切削作用で発生する切削摩耗が混在していることが分かりました。これを反映して異常摩耗の早期発見パラメータであるフェログラフィーのIs値がの乗から乗へ桁上昇しており、潤滑状態は厳しくなりつつあることが確認されました。今後さらに摩耗が進行することが懸念されるため、次回定期点検の際に分析を実施し、摩耗の進行状況を確認することを推奨します。尚、を示す粘度、水分、全酸価、全塩基価の各データが良好の範囲にあることから、この油は継続使用可能と判断します。
報告№113-00419 報告№113-00564 | 分析№113-001657 分析№113-002393 | 113-002393 | 潤滑油および軸受は継続使用可能と判断します。但し、今後の摩耗推移を確認するためにも傾向監視を継続することが有効です。定期的な分析今後の進行が懸念される切削摩耗、凝着摩耗の推移を監視するため、定期的な分析実施を推奨します。異常摩耗の早期発見のパラメータであるIs値は、前回のレベルから変化はないものの、やや高い値でした。また、摺動部の摩耗が認められたため、定期的に潤滑油分析を実施し、摩耗推移を監視することが有用と考えます。フェログラフィーで観察された代表的な粒子は、以下の通りです。正常な摩耗粒子・潤滑状態が正常なマイルド摩耗により発生。切削粒子・異物や金属表面の微小突起による切削摩耗により発生。シビア粒子・潤滑状態がやや厳しい凝着摩耗により発生。極微小領域で油膜切れが発生したことを示します。黒錆・潤滑状態がやや厳しい凝着摩耗により発生。局部的な厳しい金属接触と高い摩擦熱が発生していたことを示します。フリクションポリマ・局部的に高圧・高温となる場合に発生。切削粒子、シビア粒子、黒錆は、摩擦面が将来的に異常摩耗へ進展する可能性を示唆しているため、傾向監視が有用と思われます。詳細は、別紙傾向監視が必要な摩耗粒子をご覧ください。軸受メタルの摩耗D-SOAPで軸受メタルの主成分である錫が検出されたことから、軸受メタルの摩耗が発生している可能性があります。今後の摩耗推移を監視することが有用です。計数汚染度は前回に比較してNAS級から等級に変化はなく、重量汚染度は.mg/mlから.mg/mlに増加しているものの、共に管理限界値以下であり、良好です。粘度、水分、全酸価、IRの各データは良好です。
報告№103-6093 | 分析№103-01789 | 103-01789 | 精点Aを実施した結果、摩耗は安定していると判断します。これらのことは、前回に比較して、計数汚染度はランク減少し、SOAP／D-SOAPの鉄及び錫濃度に変化がなく、異常摩耗の早期発見パラメータであるフェログラフィーのIs値が、.から.に桁減少したことから判断しました。
報告№107-0366 報告№108-0094 | 分析№107-01900 分析№108-00534 | 108-00534 | 濾過後の試料油を分析した結果、計数汚染度がNAS級と、濾過前のNAS級に対してランク増加していました。計数汚染度がランク増加していますが、濾過前がNAS級、濾過後がNAS級と、いずれも清浄なレベルにあり、継続使用可能な状態にあると判断します。
報告№104-0282 報告№104-0282 | 分析№104-02131 分析№104-02131 | 104-02131 | 結論前回から今回までの間に、メタルの摩耗が進行していたことが確認されました。尚、メタルの主成分である錫の累積濃度を別紙表により計算した結果、ppmとなり、この錫濃度からメタルの表面の状態を解析した結果、既に鏡面状態になっている部分が発生していると考えられました。粘度は良好と判断します。粘度はmm/sと非常に良好の範囲にありました。水分は良好と判断します。水分はppmと非常に良好の範囲にありました。全酸価は良好と判断します。全酸価は.mgKOH/gと非常に良好の範囲にありました。RBOTは良好と判断します。RBOTはminと非常に良好の範囲にありました。計数汚染度は良好と判断します。計数汚染度は、NAS級と非常に良好の範囲にありました。重量汚染度は.mg/mlと非常に良好の範囲にありました。重量汚染度は.mg/mlと非常に良好の範囲にありました。機器の潤滑状態前回から今回までの間に、メタルの摩耗が進行していたことが確認されました。尚、メタルの主成分である錫の累積濃度を別紙表により計算した結果、ppmとなり、この錫濃度からメタルの表面の状態を解析した結果、既に鏡面状態になっている部分が発生していると考えられました。メタルの摩耗状況油中の金属粒子濃度を分析するSOAP及びD-SOAPの結果、軸受メタルの摩耗により発生したと考えられる錫がSOAPでppm、D－SOAPで検出されていました。前回に比較して、SOAPの錫濃度が増加傾向を示し、又、別紙表に示すように累積濃度でも増加傾向が確認されたことから、摩耗が進行していたと判断します。更に、別紙表に示すとおり累積では錫濃度がppmになっており、この濃度からメタルの摩耗状況を確認すると鏡面状態になっている部分が発生していると考えられます。このことは、以下のことから判断しました。別紙表に示すとおりSOAPの錫が累積でppmになっていたと考えられることが出来ます。この補正後の錫濃度と油量リットルから摩耗量を下式により計算しました。 ・式 摩耗量はcmとなりました。この摩耗量は下図のような体積をもつ金属片が摩耗したことと考えることができます。この体積cmを軸受メタルの摩耗面積で割りますと平均的な摩耗深さとなります。この摩耗面積は当社の経験によれば、スラストメタル面積の約分の程度となることが確認されており、軸受の支持面積cmとパッド枚数枚から摩耗面積を計算するとcmとなります。摩耗体積cmと摩耗面積cmから平均的な摩耗深さを求めると.μmとなります。スラストメタルの表面粗さをRmaxμmとすると既にスラストメタル表面には、既に鏡面状態になっている箇所があると考えられます。ケイ素の検出油中の金属粒子濃度を分析するSOAPの結果、前回と同様にケイ素がppm検出されました。このケイ素は、油の添加剤の消泡剤の主成分ですが、通常、消泡剤のケイ素は～程度ですので、今回検出されたケイ素は消泡剤の可能性も考えられます。ケイ素は砂の主成分ですが、フェログラフィーでは砂が観察されていないことから、外部から混入した砂によるものではないと思われます。シリコングリースをシール部に塗布している場合、このシリコングリースが潤滑油に混入している可能性があります。以上のことから、ケイ素が検出されたのは、砂が見られていないことから、添加剤としての消泡剤か、或いは、シリコングリース等である可能性があります。シリコングリースを使用している箇所があるかについてご確認下さい。
報告№106-6023 報告№106-6030 | 分析№106-00388 分析№106-00725 | 106-00725 | オーバーホールヶ月後に初期試験を実施した結果、全てのデータが良好であることから、この油は継続使用可能と判断します。但し、主機停止時間分後に点検窓から採油を実施しているため、油循環中の採油に比較して油中粒子が沈降して低濃度になっている部分を採油していると考えられます。したがって、油が循環している状態で採油を実施した場合に比較して、分析データが低くなり、異常な状態を見落としてしまう可能性がありますので、今後の採油は、停止直後、或いは、油循環中に採油を実施されることを推奨します。
報告№101-0139 | 分析№101-01236 | 101-01236 | スラスト軸受の主成分である錫がSOAPで検出されました。これは錫が油に溶解したことを示しています。油量リットルから溶解した体積を計算するとcmとなります。ご提供いただいた図面にはスラストメタルの面積は記載されていませんでしたが、外寸から寸法を概算し、スラスト軸受の面積を求めた結果、枚あたりcmと推定しました。又、パッド枚数を枚と仮定して全体でcmとしました。溶解した体積をこの面積で割るとμmとなります。したがって、スラスト軸受がμmの深さで全面が溶解し、表面粗さ部分がつくるマイクロオイルポケットが全て無くなっていた計算となります。スラスト軸受表面が溶解すると、軸受表面に油膜形成がしにくくなり、軸受焼損の原因となりやすく、また、偏摩耗している場合では軸が偏心して振動の原因となり、更にはその振動によりころがり軸受やギヤ歯面の疲労摩耗を進行させる場合がありますので、スラスト軸受の状況を管理することが重要です。以上のようにスラスト軸受の表面積が解析を進める上で重要なパラメータですので、是非情報をご提供ください。尚、ギヤ歯面やころがり軸受から発生した摩耗粒子はμm以下と小さく、ギヤ歯面、ころがり軸受転動面は良好な潤滑状態にあると判断します。粘度は新油値との比較が必要です。粘度はmm/sとISOVG規格の油種を使用している場合、規格値～mm/s以内にあり良好と判断します。尚、粘度は新油値との比較が必要ですので、油名をお知らせいただくと共に貴発電所で使用している新油をご提供ください。水分は新油値との比較が必要です。水分は.と鉱油であった場合、非常に高い濃度と判断するが、合成油であった場合、新油値との比較が必要になりますので、油名をお知らせいただくと共に貴発電所で使用している新油をご提供ください。全酸価は新油値との比較が必要です。全酸価は.mgKOH/gですが、新油値との比較が必要ですので、油名をお知らせいただくと共に貴発電所で使用している新油をご提供ください。計数汚染度が当社推奨の管理限界値に到達していました。計数汚染度はNAS級と当社推奨の管理限界値に到達していました。重量汚染度は当社推奨の管理限界値を超えていました。重量汚染度はmg/mlと当社推奨の管理限界値を超えていました。機器の潤滑状態SOAPの結果、すべり軸受の摩耗により発生した錫が検出されました。SOAPの結果、すべり軸受の摩耗により発生した錫が検出されました。又、油の添加剤成分であるリンがppm検出されました。D－SOAPの結果、主にギヤの摩耗により発生した鉄がppm検出されました。D－SOAPの結果、主にギヤの摩耗により発生した鉄がppm検出されました。フェログラフィーの結果、ギヤの摩耗が確認されました。摩耗の過酷度を示すフェログラフィーのIs値がの乗と高い値を示していました。摩耗粒子の形態観察の結果、ギヤ歯面の摩耗により発生した粒子が多く見られました。その他に、異物の噛み込みにより発生したμm以下の切削粒子が見られました。
報告№109-09136 報告№111-00463 | 分析№109-001160 分析№111-002143 | 111-002143 | 軸受は継続使用可能な状態にあると判断します。但し、SOAPの銅濃度が高いことから、以下の対策を推奨します。摩耗および油劣化の進行を監視するため、定期的に分析を実施することを推奨します。傾向監視のための次回採油時期は、最短で約時間となります。この時間は、油中汚染物が均一になるために必要とする時間であり、この時間を経過すれば、再分析の結果から状態の傾向を確認することが可能となりますので、これを参考に次回分析時期を検討されることを提案します。フェログラフィー異常摩耗の早期発見パラメータとして摩耗粒子を定量化して評価するフェログラフィーのIs値は、前回のの乗からマイナス乗に低下しており、潤滑状態が安定していることを示していました。Iカップリング発光分光分析供試のタービン油を分析した結果、検出された金属元素は、鉄、鉛、銅、ニッケル、錫、リン、亜鉛、カルシウム、バリウム、ナトリウムが検出されました。これらの検出された金属元素から発生箇所を推定すると鉄、鉛、銅、ニッケル、錫・軸受等リン、亜鉛・オイル添加剤カルシウム、バリウム、ナトリウム・外部混入異物であると思われます。このうち、機械部品が摩耗したと思われる元素はのグループです。銅の溶出前回に比較してSOAP銅がppmからppmに増加していました。銅の溶出箇所は、貴社ご提供の図面からデフレクターとバッフル、或いは流体継ぎ手のスクイ管、潤滑油冷却器の冷却管などが考えられます。これらの部品が選択的に溶出しているものと思われます。これらの部品の中でもデフレクターとバッフルは、オイルシールの役目を果たしていることから、溶出が継続した場合、シャフトとのギャップが増大し、油漏れの原因になると思われます。さらには油面低下により潤滑不良が発生することが懸念されるため、巡視の際には、油漏れと油面の低下に注意を払う必要があります。銅の溶出は、潤滑油に使用されている亜鉛系添加剤と銅の反応により溶出することが知られています。銅濃度の増加は、別紙鉱油の酸化に対する金属触媒の影響に示すように濃度の増加とともに酸化速度が加速しますので、注意が必要です。前回に比較して計数汚染度はNAS級からNAS級にランク増加したものの、当社推奨の管理限界値内にあり、良好でした。分析結果は良好と判断します。計数汚染度計数汚染度はNAS級と当社推奨の管理限界値のNAS級以内にあり、良好と判断します。重量汚染度は.mg/mlと当社推奨の管理限界値のmg/ml以内にあり、良好と判断します。機器の潤滑状態前回同様にSOAPの銅が高い値でした。SOAPSOAPの結果、油の添加剤成分であるリン、亜鉛が検出されました。一方、銅が検出されました。銅を使用した部分の溶出が進行していると考えられます。この溶出は検出された亜鉛系添加剤の成分と銅が反応し、溶出することが知られています。別紙鉱油の酸化に対する金属触媒の影響に示すように銅濃度が増加すると酸化速度が速まりますので、酸化劣化の進行状況を酸価の変化で監視されることを推奨します。D－SOAPD－SOAPの結果、摩耗により発生する鉄および錫が検出されました。フェログラフィー異常摩耗の早期発見パラメータであるフェログラフィーのIs値がのマイナス乗と良好の範囲にあることから、潤滑状態は正常と判断します。
報告№105-6050 報告№106-0015 | 分析№105-01529 分析№106-00050 | 106-00050 | 本設備は年月日に起動し、採油日年月日まで日経過しています。更油は設備起動直前に実施しています。分析の結果、粒子の形態観察で潤滑状態の異常兆候が確認されましたが、他の全ての項目は良好の範囲にありました。異常の兆候と思われる摩耗粒子の形態観察の結果では、局部的に厳しい金属接触があった場合に発生するシビア粒子が観察されました。シビア粒子の摩耗形態は、凝着摩耗と呼ばれ、局部的に油膜が切れていることを示すもので、このことから、ポンプ内部の摺動部分の鉄系材料使用した箇所で摩耗が発生していることが確認されました。摩耗発生箇所は、ポンプ内部や軸受と軸受ケースの接触面などが考えられます。シビア摩耗の発生は、起動時や停止時、或いは、油膜が薄くなる何らかの状況で発生します。今回の異常の兆候が、起動時、或いは停止時などの速度が遅い状況で発生したとすれば、発停時に起きる一過性の状態と判断できますが、軸振れなど、何らかの原因で油膜が薄くなる状況が発生しているとすれば、今後も摩耗が進行することも考えられます。摩耗の発生が、一過性であるか継続して発生しているかを見極めるには、ヶ月後に再度分析を実施し、摩耗の進行状況を確認されることを推奨します。尚、油の劣化状況を傾向管理する場合、粘度、全酸価、IR、RBOTの新油データとの比較が必要です。是非、新油をご提供下さい。
報告№109-09108 報告№113-00547 | 分析№109-01022 分析№113-002349 | 113-002349 | 潤滑油分析の結果、水分が管理限界値を超え、さらに計数汚染度がNAS級とやや高いことから、汚染されています。継続使用する場合には、汚染度の改善が必要と思われます。対象設備は継続使用可能な状態にあると判断します。但し、切削摩耗および凝着摩耗が発生しており、摩耗状態が厳しい状態であったことが確認されています。継続使用した場合は、摩耗の進行に注意が必要な状態にあります。分解点検時の確認事項対策 理由 更油および油槽内の清掃 潤滑油が汚染されていることから、油槽内は汚染されていると思われます。分解点検時には更油をする前に、油槽内を清掃し、更油する新油もNAS級程度の清浄な潤滑油を更油することを推奨します。 シリンダライナおよびピストンリングの点検 シリンダとピストン間で気密性が保たれにくくなっており、燃焼ガスが微量に漏れている可能性がありますので、シリンダライナおよびピストンリングの点検を推奨します。 分解点検後の確認事項対策 理由 初期試験を実施 分解点検後には、摩耗状態が安定するか、或いは、異常摩耗に進展するかを確認する必要があります。そのため、分解点検後ヶ月ごとに回分析を実施し、摩耗の進行状況を確認することを推奨します。 各項目評価EMBEDExcel.Sheet.分析方法および分析項目劣化モｰド 分析項目 分析方法 物理的性状 粘度 JISK：潤滑油の動粘度を測定する 酸価 JISK：潤滑油の酸成分の量を測定する 塩基価 JISK：潤滑油の塩基成分の量を測定する 有機物/有機化合物 赤外線吸収スペクトル法：潤滑油が酸化することにより発生するカルボン酸、または未使用の潤滑油との比較により酸化防止剤の残存を測定する 汚染 水分 JISK：潤滑油中の水分濃度を測定する 汚染粒子数 NAS：潤滑油中の汚染粒子数粒子径を測定する 重量汚染度 JISB：潤滑油中の汚染物重量を測定する 粒度分布 油中粒子の粒子径の分布を確認する 汚染状態 光学顕微鏡観察：潤滑油中の汚染物の種類、形状、大きさを観察する 摩耗 フェログラフィー フｪログラフｨｰ法：摩耗粒子の濃度形態大きさ材質色等を測定することにより、潤滑部の摩耗状態を評価する 油中金属濃度 SOAP-T：潤滑油中の金属の組成と含有量を測定することにより、潤滑部の摩耗状態等を評価する SEM 走査型電子顕微鏡による摩耗粒子を観察する XMA X線マイクロアナリシスによる摩耗粒子の組成分析を確認する 分析結果物理的性状潤滑は、全て管理基準内にあることが確認されたことから、継続使用可能と判断します。粘度粘度変化率が-.％であり管理限界値の±％以内であったことから、粘度は良好の範囲にあると判断します。酸価はmgKOH/gと新油値のmgKOH/gに比較して高いものの、塩基価の値も低下しておらず、さらに有機物・有機化合物の結果で油劣化の兆候を示すカルボン酸の吸収が確認されていないことから、良好の範囲にあると判断します。塩基価はmgKOH/gと管理限界値の.mgKOH/g以上であることから、良好の範囲にあると判断します。有機物・有機化合物赤外線吸収スペクトル法により使用油を分析した結果、得られたスペクトルには油劣化の兆候を示すカルボン酸の吸収が確認されなかったことから良好と判断します。IRチｬｰト使用油の基油が酸化劣化すると、スラッジの代表であるカルボン酸の吸収ピークがcm-付近に見られるようになります。このことから、使用油が酸化劣化しているか否かは、IRチャートのcm-付近に吸収ピークが存在するか否かで、定性的に判断できます。つまり、cm-付近に吸収ピークが確認されなければ、基油は酸化劣化していないと判断して良いことになります。cm-付近：カルボン酸cm-付近：酸化防止剤～cm-：指紋領域汚染水分は管理限界値を超え、さらに汚染度はやや高い値でした。フィルタ残渣で金属片、鉄錆、砂、燃焼時に発生したすす等が観察されたことから、汚染度が高い要因は、摩耗とすす、そして外部混入異物の影響と思われます。水分値水分はであり管理限界値のを超えています。計数汚染度計数汚染度はNAS級であり、汚染されています。重量汚染度はmg/mlであり、清浄な状態にあると判断します。粒度分布粒度分布の中心粒径が.μmと極めて小径であることから、燃焼時に発生したすすが汚染物の主体であると推定されます。摩耗は総合的に判断した結果、やや厳しい状態にあると考えられます。フェログラフィー・フェログラフィー【定量分析：Is値】Is値は異常摩耗の早期発見パラメータのつで、摩耗粒子を定量化するために用います。今回のIs値はの乗とやや高い値です。・フェログラフィー【定性分析：摩耗粒子および摩耗形態観察】分析結果から比較的多く観察された粒子は、以下の通りです。正常な摩耗粒子・潤滑状態が正常なマイルド摩耗により発生。切削粒子・異物や金属表面の微小突起による切削摩耗により発生。シビア粒子・潤滑状態がやや厳しい凝着摩耗により発生。極微小領域で油膜切れが発生したことを示します。観察された摩耗粒子の中でも切削粒子、シビア粒子は、将来的な摩耗の進行に繋がる可能性を示唆しているため、傾向監視が必要と思われます。切削摩耗は、他の摩耗形態に比較して摩耗進行速度が速く注意が必要で、定期的なトライボ診断による状態監視が必要と考えます。切削摩耗の原因となる混入異物が残留している場合、この異物により切削摩耗が継続して発生する可能性があります。シビア粒子は、凝着摩耗に分類されます。これらの摩耗粒子は、摺動面で凝着、破断を繰り返し、この過程で生じる移着粒子が成長して摩耗粒子となります。そのため、摺動面では局部的に油膜切れが発生していることを示しています。この状態が継続した場合、摩耗粒子のサイズは徐々に大型化していき、最終的には軸受の損傷に至る場合があります。SEM・XMA観察された粒子を電子顕微鏡・X線マイクロアナリシスで詳細に分析した結果、粒子には鉄、クロム、マンガンが比較的多く含まれており、成分割合から粒子は主にシリンダライナやカム・カムローラ等から発生していると推定されます。SOAP-T＜SOAP-Tの特徴＞SOAP-Tの特徴は、油中金属濃度で金属イオンまたは固形分と固形分を分類し、つのデータを合計することで油中金属濃度を把握することが出来ます。固形分の増加が潤滑状態のパラメータであり、数値が増加した場合に異常を確認することが出来ます。項目 金属イオン+固形分 固形分 SOAP-T .μm未満 .μm以上 SOAP μm以下 --- 図SOAP-TおよびSOAPの検出感度SOAP-Tの結果、摩耗により発生する鉄が図bに示すように、金属イオン+固形分濃度の方が高いことから、小型の粒子が多いことが分かります。鉄を主成分とした部品、例えばシリンダライナやピストンリング等が摩耗していると推定されます。観察された摩耗粒子はμm以下の摩耗粒子が支配的であるものの、カルシウムの固形分が微量に検出されています。カルシウムの固形分が検出される要因は、シリンダとピストン間で気密性が保たれにくくなっており、燃焼ガスが微量に漏れて、燃焼ガス中に含まれている硫黄分と潤滑油中の添加剤であるカルシウムが反応して微小サイズの硫酸カルシウム、いわゆる石膏が生成されます。この石膏が多くなると、クランクメタルやクランクピンメタル摺動面に噛み込み摩耗が進行する恐れがあります。さらにメタルの主成分である錫が、鉛が、銅が検出さたことから、コンロッドメタル、クランクメタルが局所的に摩耗していると推定されます。ディーゼルエンジンのメタルは、別紙コンロッドメタル・クランクメタルの摩耗に示すように、積層構造になっており、一般的に最表面はホワイトメタル層が存在し、その下にニッケル層、さらにその下には銅と鉛の合金であるケルメット層が存在します。今回、ケルメット層の銅、鉛が検出されたことから、ホワイトメタルの一部が摩耗により消失し、その下にあるケルメット層の摩耗が発生している可能性があります。継続使用していた場合、摩耗が進行し異常摩耗に進展することを防止するため、傾向分析による摩耗推移の監視が有用です。
報告№109-09136 報告№110-00685 | 分析№109-001160 分析№110-003184 | 110-003184 | 金属元素と濃度の分析は、試料油を以上の高温で発光させ、その光を分光器で分光し、分光によって得られた光の強度と金属固有の波長とから元素を特定するIカップリング発光分光分析法）を用います。また摩耗状態は、SOAPにより求めた金属成分と濃度にフェログラフィー法による摩耗粒子分析とを加味して総合的に評価しますが、摩擦面の摩耗機構と摩耗状態の判断は摩耗粒子の形態と、異常摩耗の早期発見パラメータであるIs値により判断します。Iカップリング発光分光分析供試のタービン油を分析した結果、検出された金属元素は、油中金属濃度の結果表に示すように、鉄、カルシウム、ナトリウムが検出されました。これらの検出された金属元素から発生箇所を推定すると鉄・軸受等カルシウム、ナトリウム・外部混入異物であると思われます。このうち、機械部品が摩耗したと思われる元素はのグループです。フェログラフィー異常摩耗の早期発見パラメータとして摩耗粒子を定量化して評価するフェログラフィーのIs値は、潤滑状態が正常なの乗でした。摩耗粒子の形態で比較的多く観察された粒子は、潤滑状態が正常な場合に発生する摩耗粒子でした。このような摩耗粒子が観察された場合には、潤滑部では正常なマイルド摩耗が発生していることが分かります。計数汚染度、重量汚染度は共に良好でした。粘度、水分、全酸価、IRの各データは良好でした。軸受および潤滑油は継続使用可能な状態にあると判断します。
報告№108-0179 報告№108-0179 | 分析№108-01311 分析№108-01311 | 108-01311 | 分析の結果、摩耗粒子の形態観察でμmサイズの微小な疲労摩耗粒子が比較的多く観察されたことから、軸受軌道面ではマイクロフレーキングが発生しています。但し、転がり軸受の寿命の指標となるフレーキングの発生が確認されなかったことから、現在のところ、本軸受は継続使用可能と判断します。計数汚染度はやや高い値でした。計数汚染度はやや高い値でした。計数汚染度はNAS級と当社推奨の管理限界値のNAS級以内にあるものの、やや高い値でした。重量汚染度はmg/mlでした。重量汚染度はmg/mlでした。機器の潤滑状態機器の潤滑状態は正常と判断します。SOAPの結果、鉄が検出されました。SOAPの結果、摩耗により発生する鉄、油の添加剤成分であるリンが検出されました。D－SOAPの結果、鉄が検出されました。D－SOAPの結果、摩耗により発生する鉄、油の添加剤成分であるリンが検出されました。フェログラフィーの結果は良好です。異常摩耗の早期発見パラメータであるフェログラフィーのIs値がの乗と高いものの、摩耗粒子の形態観察の結果、μmサイズの微小な疲労摩耗粒子が比較的多く観察されました。
報告№109-09136 報告№113-00639 | 分析№109-001160 分析№113-002736 | 113-002736 | 分析の結果、グリースの物理的性状は良好の範囲にあるものの、SOAP-Tの鉄濃度が、グリース変色がほとんど無い潤滑水ポンプ電動機に比較して高く、摩耗粒子の形態観察で微振動が発生した場合に特徴的に見られる粒子径がμm程度の赤錆が確認されました。この赤錆は、軸受のクリープ現象や軸受の微振動により発生するもので、グリースの変色はクリープ現象またはフレッティングが原因と考えられます。定期的なトライボ診断実施現状では、軸受異常となるフレーキング粒子※は確認されず継続使用に問題ないものの、クリープ現象またはフレッティングが発生していると考えられることから、今後の摩耗の推移を監視するため、定期的な分析実施を推奨します。※軸受が荷重を受けて回転したとき、内輪、外輪の軌道面および転動体の転動面が、転がり疲労によってうろこ状にはがれて発生する粒子フェログラフィーで観察された代表的な摩耗粒子は以下の通りです。赤錆・クリープ現象またはフレッティングにより発生。赤錆は酸化して硬いため、軸受軌道面に噛み込んだ場合はその傷が疲労剥離の起点となり、疲労摩耗へと進展することが懸念されるため、傾向監視による摩耗状態の確認が有用です。グリースのちょう度、滴点、水分、酸価、IRの各データは良好です。
報告№107-4543 報告№107-6562 | 分析№107-02132 分析№107-02283 | 107-02283 | トライボ診断の結果、粘度を除く項目は良好でした。粘度は、新油値のmm/sに比較し変化率が-.％のmm/sとなっており、当社推奨の管理限界値である±％を超えていました。IRの結果、異種油の混入や劣化の進行が確認されなかったことから、粘度の低下は、潤滑油の製造ロットによる差異、または、潤滑油の分子がせん断作用を受け粘度が低下したことなどが考えられます。現在のところ、本試料油は継続使用可能な状態にありますが、定期的に分析を実施し、粘度の低下および油の劣化の進行状況を確認することを推奨します。尚、補充用として○○WFに保管している新油がありましたら、ml程度ご提供下さい。新油の粘度をチェックいたします。粘度が当社推奨の管理限界値を超えていました。粘度は当社推奨の管理限界値を超えていました。粘度はmm/sと新油値mm/sに比較して、粘度変化率は-.％で、当社推奨の管理限界値である±％を超えていました。粘度はmm/sでした。粘度はmm/sでした。粘度指数はでした。粘度指数はでした。水分は良好。水分はppmと当社推奨の管理限界値の以下であり、良好と判断します。全酸価は良好。全酸価は.mgKOH/gと新油値.mgKOH/gに比較して高いものの、IRの結果で、新油との差異は確認されず、且つ、劣化の兆候も確認されなかったことから、良好と判断します。
報告№109-09156 報告№109-09156 | 分析№109-001292 分析№109-001292 | 109-001292 | 泡立ち試験の結果は、-と新油値が-であるのに比較して高い値となっていたことから、消泡性能が低下していることが分かりました。消泡性の性能が低下していることが確認されたことから、今後の使用状況によっては油の酸化劣化が進行したり、ギヤ歯面およびベアリング軌道面で油膜切れが発生したりする場合があるため、消泡剤の添加による消泡性能の改善など何らかの対応が必要になると思われます。尚、を示す粘度、水分、全酸価の各データは、全てが良好の範囲あることから消泡性能の改善により継続使用が可能と判断します。消泡性能の改善は、添加する消泡剤の効果をテストにより確認する必要がありますので、必要な場合は当社営業担当者までお知らせ下さい。機器の潤滑状態潤滑状態の異常の早期発見パラメータである潤滑状態指数は、の乗と濾過設備のない機器であれば正常な潤滑状態にあると判断できます。当該機の潤滑系は、油中汚染粒子を濾過するフィルタが設置されているため、別紙インライン・オフラインフィルタの影響に示すとおり、潤滑状態が異常となり大型の摩耗粒子が発生したとしても発生した粒子の大部分が捕捉されてしまい、結果として正常な潤滑状態にあると誤認してしまう可能性があります。そのため、フィルタの影響を考慮に入れLCインデックスを求めたところ、その結果は摩耗がやや厳しい状態に分類されるの乗領域となりました。計算により求めたLCインデックスがこの値であれば、ギヤおよび転がり軸受の継続使用は可能と思われますが、的確な潤滑状態を確認するには、再分析が必要と思われます。再分析は、前回採油から今回採油まで年ヶ月経過していますので、安全を見てヶ月後を推奨します。泡立ち試験の結果、消泡性能が低下していることが確認されています。粘度は良好。粘度はmm/sと新油値mm/sに比較して、粘度変化率は-.％で、当社推奨の管理限界値である±％以内にあり、良好と判断します。粘度はmm/sとなっています。粘度はmm/sとなっています。粘度指数はとなっています。粘度指数はとなっています。泡立ち試験は-となっています。泡立ち試験は-と新油に比較して高い値となっています。消泡性能が低下していることが確認されています。水分は良好。水分は.ppmと当社推奨の管理限界値の以下であり、良好と判断します。全酸価は良好。全酸価は.mgKOH/gと新油値.mgKOH/gに変化はなく、良好と判断します。機器の潤滑状態精密な濾過設備が機器であれば、潤滑状態指数は正常の範囲にあると判断します。潤滑状態指数は正常な範囲にあると判断します。異常摩耗の早期発見パラメータである潤滑状態指数がの乗と精密な濾過設備がない機器であれば、潤滑状態指数は正常の範囲にあると判断します。
報告№106-0271 報告№106-0271 | 分析№106-01465・1466 分析№106-01465・1466 | 106-01465_1466 | 、汚染度、は、全て良好な状態にあると判断します。濾過機の濾過効率は～％と比較的高く、かつ、清浄器出口サンプリング弁から採取した試料油の汚染度がNAS級と清浄な状態を保持できていることから、濾過精度は確保できていると判断します。を示す粘度、水分、全酸価、IRの各データが油清浄器入口、出口共に良好であることから、この油は継続使用可能と判断します。油清浄器の濾過効率による油汚染度管理に関する考察油清浄器の濾過効率の指標であるβ値を確認するため、油清浄器の入口側と出口側の配管より採油を実施し、計数汚染度を実施しました。その結果を下表に示します。 ・ここで、 EMBEDExcel.Sheet.式および表に示す通り、その結果、～μmレンジが%～μmレンジが%～μmレンジが%～μmレンジが%μm以上のレンジが%と比較的高く、汚染度もNAS級と清浄な状態を保持できていることから、濾過精度は確保できていると判断できました。機器の摩耗油清浄器が設置されていることでNAS級と清浄になっていますが、油濾過機がないと仮定した場合、計算により求めた～μmレンジの汚染度はNAS級以上の汚染状態になる可能性を示唆するものととらえる事が出来ます。他のレンジを同様に計算すると以下のようになり、NAS級以上となりました。～～～～以上等級級以上その油清浄器がなかったとした場合、以上のとおりNAS級以上の汚染された状態になることが推定されますが、フェログラフィーの結果で外部から混入した鉄錆等の異物が比較的多く観察されていることから計算汚染度が上昇したのは、摩耗ではなく外部混入異物によると思われます。したがって、潤滑状態は正常な状態にあると考えられます。尚、採油は主機停止時間後に配管ドレンから実施しているため、油循環中の採油に比較して油中粒子が沈降して均一に分散できていない状況で採油している可能性があり、油が循環している状態で採油を実施した場合に比較して、分析データが変動し、正確な判断ができない可能性があります。今後の採油は、停止直後、或いは、油循環中に潤滑油が十分に循環している箇所から採油を実施されることを推奨します。
報告№109-09136 報告№114-00203 | 分析№109-001160 分析№114-000631 | 114-000631 | 分析の結果、は良好の範囲にあることから、潤滑油は継続使用可能な状態にあると判断します。軸受分析の結果、D-SOAPで鉄、亜鉛が微量検出されていますが、軸受メタルの主成分である錫は検出されておらず、フェログラフィーの結果も正常な状態を示していることから、現状の軸受は継続使用可能な状態にあると判断します。但し、観察された摩耗粒子の中には、μmサイズのシビア粒子が観察されています。視野に個と少ないことから、直ちに異常ではないものの、今後摩耗が進行することが懸念されますので、以下の対策を推奨します。シビア粒子は、摩擦面が将来的に異常摩耗へ進展する可能性を示唆しているため、傾向監視が有用と思われます。詳細は、別紙傾向監視が必要な摩耗粒子をご覧ください。定期的な分析今後の進行が懸念される凝着摩耗の推移を監視するため、定期的な分析実施を推奨します。油清浄器の入口と出口から採油を実施油清浄器が常設されている場合は、油清浄器の濾過効率を考慮した評価が必要であるため、次回の採油は、油清浄器の入口と出口の箇所から採油を実施することを推奨します。
報告№109-09136 報告№111-00053 | 分析№109-001160 分析№111-000272 | 111-000272 | 更油からの使用時間をもとに潤滑油の余寿命を評価したところ、潤滑油は次回定検まで使用可能と判断できました。次回定検時に更油を実施しない場合は、酸化安定度を知るための分析を実施し、余寿命を確認することを推奨します。酸化安定度はminであり、当社推奨の管理限界値のmin以上であることから、良好と判断します。
報告№109-09136 報告№111-00772 | 分析№109-001160 分析№111-003875 | 111-003875 | 潤滑油および軸受は継続使用可能な状態にあると判断します。但し、今後も摩耗の進行を傾向監視するため、以下の対策を推奨します。定期的な分析凝着摩耗や疲労摩耗の進行を監視するため、定期的に分析を実施し、分析データによる摩耗の進行状況を確認することを推奨します。最適な採油方法本試料油は、機器停止中にドレンから採油されています。機器が停止している状態では、別紙油中粒子の沈降の影響に示すように油槽内で撹拌がなくなり固形物が沈降するため、油中汚染度は高くなると推定されます。今後の採油は、極力運転中もしくは停止直後の油槽中層部から実施されることを推奨します。フェログラフィーIs値は異常摩耗の早期発見パラメータのつで、摩耗粒子を定量化するために用います。前回に比較してIs値はの乗からの乗に桁上昇し、潤滑状態は厳しいと判断できます。摩耗粒子の形態で比較的多く観察された粒子は、金属潤滑部が局部的に油膜切れを起して発生するシビア粒子繰返し応力を受けて発生する疲労摩耗粒子でした。これらの摩耗粒子が観察された場合、潤滑部で発生している摩耗形態は、潤滑状態がやや厳しい凝着摩耗疲労による疲労摩耗であることが分かります。Iカップリング発光分光分析供試の潤滑油を分析した結果、検出された金属元素は、SOAPの結果表に示すように、鉄、銅、錫、リン、亜鉛、カルシウム、アルミニウム、ナトリウムでした。検出されたこれらの金属元素から発生箇所を推定すると鉄、銅、錫、亜鉛・軸受等リン・オイル添加剤カルシウム、アルミニウム、ナトリウム・外部混入異物であると思われます。このうち、機械部品が摩耗したと思われる元素はのグループです。前回に比較して計数汚染度はNAS級からNAS級以上にランク増加し、当社推奨の管理限界値を超えていました。D－SOAPで油の添加剤成分であるリンが検出され、フィルタ表面の異物観察で表面が茶褐色で鉄錆、砂等が観察されたことから、汚染度が高い要因は、摩耗とスラッジ、そして外部混入異物の影響と思われます。粘度、水分、酸価、IRの各データは良好でした。
|  | 113-000111 | 潤滑油は粘度の上昇が確認されたため、以下の対策を推奨します。対象設備は継続使用可能な状態にあると判断します。但し、将来的な摩耗進行の有無を確認するためにも傾向監視を継続することが有効です。継続分析粘度は、一端上昇し始めると劇的に上昇することもあるため、今後は比較的短い周期で傾向監視を実施することが大切です。継続的な分析を推奨します。摩耗の監視クランクメタル、ピストンリングなどの摩耗の進行を監視するために、定期的に分析を実施し、進行状況を確認されることを推奨します。はフェログラフィーおよびSOAPの結果から総合的に判断した結果、継続使用は可能ですが、今後の機器の機能を確認するためにも傾向管理が有用と考えます。フェログラフィー【定量分析：Is値】Is値は異常摩耗の早期発見パラメータのつで、摩耗粒子を定量化するために用います。今回のIs値はの乗とやや高い値でした。フェログラフィー【定性分析：摩耗粒子および摩耗形態観察】分析結果から観察された代表的な粒子は、以下の通りでした。正常な摩耗粒子・潤滑状態が正常なマイルド摩耗により発生。切削粒子・異物や金属表面の微小突起による切削摩耗により発生。シビア粒子・潤滑状態がやや厳しい凝着摩耗により発生。金属潤滑部が局部的に油膜切れを起していると考えられます。フリクションポリマ・局部的に高圧・高温となる場合に発生。鉄錆、砂等・外部から混入したと考えられます。観察された摩耗粒子の中でも切削粒子、シビア粒子は、将来的な摩耗の進行に繋がる可能性を示唆しているため、傾向監視が必要と思われます。切削摩耗は、他の摩耗形態に比較して摩耗進行速度が速く注意が必要で、定期的なトライボ診断による状態監視が必要と考えます。切削摩耗の原因となる混入異物が残留している場合、この異物により切削摩耗が継続して発生する可能性があります。シビア粒子は、凝着摩耗に分類されます。この摩耗粒子は、摺動面で凝着、破断を繰り返し、この過程で生じる移着粒子が成長して摩耗粒子となります。そのため、摺動面では局部的に油膜切れが発生していることを示しています。この状態が継続した場合、摩耗粒子のサイズは徐々に大型化していき、設備の損傷に至る場合がありますので、傾向監視が必要です。Iカップリング発光分光分析油中金属分析の結果、潤滑油中から以下の元素が検出されました。鉄、鉛、銅、錫・エンジン部品リン、亜鉛、カルシウム、マグネシウム、ホウ素・オイル添加剤アルミニウム、ケイ素・外部混入異物水分、IR酸化度の各データは良好でした。粘度粘度が前回に比較して.mm/sから.mm/sに上昇しており、新油値の.mm/sと比較した粘度変化率は+.％と、当社推奨の管理限界値である±％を超えていました。粘度が上昇することにより粘性抵抗が増大して、エンジン効率の悪化や、油温が上昇しやすくなり油劣化に進展することが懸念されます。
報告№109-0001 報告№110-00002 | 分析№109-00002 分析№110-000004 | 110-000004 | ・摩耗状態油中金属濃度を発行分析法により分析した結果、検出された金属は銅および亜鉛でしたが、これらの金属の中には、金属潤滑部が局部的に油膜切れを起こして発生する銅合金のシビア粒子があることが分かりました。このことから、潤滑部で発生している摩耗形態は、軸受摺動面では凝着摩耗であることが分かりました。但し、異常摩耗の早期発見パラメータであるフェログラフィーのIs値がのマイナス乗と良好の範囲にあることから、本軸受は継続使用可能な状態にあると思われます。尚、摩耗粒子の観察結果から確認されたオイルリングの摩耗は、これが進行した場合に潤滑油の適正なかき揚げに影響が生じ軸受摺動面の油膜切れ発生原因となることから注意が必要です。・汚染度計数汚染度はやや高い値でした。フィルタ表面の異物観察で銅合金、砂等が観察されたことから、汚染度が高い要因は、摩耗と外部混入異物の影響と思われます。・粘度、水分、全酸価、IRの各データは良好でした。潤滑油および軸受は継続使用可能な状態にあるものの、以下の対策が必要です。日常点検の際にオイルリングが円滑に回転しているかなど、オイルリングの回転状況を確認するとともに、潤滑油の定期的な分析により摩耗の進行速度を確認することを推奨します。次回分析の時期を理論的に求めたところ、最短で約時間となります。この時間は、油中汚染物が均一になるために必要とする時間であり、この時間を経過すれば、再分析の結果から状態の傾向を確認することが可能となりますので、これを参考に次回分析時期を検討されることを提案します。更油直後の分析データがないため断定することはできませんが、これまでの分析データから、定期的実施している更油の際にスラッジや外部混入異物等の汚染物が完全に除去できず、汚染度が高い傾向を示している可能性があると思われます。仮に、更油の際に、油槽内の清掃と新油充填時の濾過を実施していない場合は、これらのことを実施するとともに、更油実施後に分析を実施し、傾向管理を行うための初期値を取ることを推奨します。尚、スラッジの発生が潤滑油の供給路を塞ぎ供給量が減少したり、油膜切れを発生させているようであれば、この対策として油種の変更もひとつの改善方法と思われます。一度ご検討下さい。は良好と判断します。粘度粘度はmm/sと新油値mm/sに比較して、粘度変化率は-.％で、当社推奨の管理限界値である±％以内にあり、良好と判断します。水分はと当社推奨の管理限界値の以下にあり、良好と判断します。全酸価全酸価は.mgKOH/gと新油値.mgKOH/gに比較して高い値を示しているものの、IRの結果、油劣化の兆候を示すカルボン酸の吸収が確認されていないことから、良好と判断します。IRIRの結果、油劣化の兆候を示すカルボン酸の吸収が確認されていないことから、良好と判断します。計数汚染度は当社推奨の管理限界値内にあるものの、やや高い値でした。計数汚染度計数汚染度はNAS級と当社推奨の管理限界値のNAS級以内にあるものの、やや高い値でした。重量汚染度はmg/mlと当社推奨の管理限界値のmg/ml以内にあり、良好と判断します。機器の潤滑状態SOAPによる油中金属濃度の結果、銅、亜鉛が比較的多く検出されました。摩耗粒子診断の結果、銅合金が比較的多く観察されました。SOAPによる油中金属濃度の結果SOAPによる油中金属濃度の結果、金属元素は検出されませんでした。SOAPによる油中金属濃度SOAPによる油中金属濃度の結果、鉛、銅、錫、亜鉛、外部から混入したと思われるカルシウム、ナトリウムが検出されました。摩耗粒子診断摩耗粒子診断の結果、異常摩耗の早期発見パラメータであるIs値がのマイナス乗と良好の範囲にあるものの、銅合金が比較的多く観察されました。
報告№109-09136 報告№111-00411 | 分析№109-001160 分析№111-001948 | 111-001948 | 酸化安定度は、新油値に比較して大きな値であり減少傾向は確認されませんでした。更油から今回採油までのヶ月間で酸化防止剤の消耗は確認されていないことから、継続して使用した場合でも使用条件が同様であれば、次回定検は使用できる可能性が高いと判断します。次回定検時に更油を実施しない場合は、酸化安定度を知るための分析を実施し、余寿命を確認することを推奨します。酸化安定度はminであり、当社推奨の管理限界値のmin以上であることから、良好と判断します。
報告№109-09136 報告№112-00591 | 分析№109-001160 分析№112-002461 | 112-002461 | 潤滑油は、水分、計数汚染度、重量汚染度が高く、腐食やバルブ類の動作障害の原因となりやすいことから、濾過の実施、或いは、更油を推奨します。また、油中金属元素のクロム濃度が約ヶ月で約倍に増加していることがわかりました。クロムは、シリンダ内面にメッキされていることから、シリンダ内面の摩耗によるものと推定されます。今後、メッキが剥がれ落ちてきた場合、耐摩耗性が低下し、シリンダ内面の摩耗が進行してピストンの動作に支障が出る懸念があるため、以下の対策を推奨します。シリンダ内面の点検と採油箇所の検討SOAPの結果、クロムが高い値であり、仮定した数値が間違っていなければ、メッキ部分は摩耗している可能性があることから、シリンダ内面の点検を推奨します。今後分析を実施する場合、シリンダポートの両側から採油を実施し、ポートのどちら側が摩耗しているかを確認することを併せて推奨します。水分除去今後、水分の影響で油槽内部に錆が発生し、その影響で摩耗が発生することが懸念されるため、更油或いは、濾過などによる水分除去を推奨します。濾過効率の確認潤滑油が常時濾過されている設備は、全体油量と潤滑油ポンプ吐出量、そして濾過機の濾過効率などをパラメータとして潤滑状態の評価を行います。今後は、濾過機の入口と出口から採油を実施することを推奨します。最適な採油方法本試料油は、機機器停止中に油槽上部プラグから採油されているため、分析データが低濃度に出ていると推定されます。正確なデータによる診断を行うためにも、今後の採油は、極力運転中もしくは停止直後の油槽中層部から実施されることを推奨します。はフェログラフィーおよびSOAP/D-SOAPの結果から総合的に判断した結果、傾向管理が必要な状態にあると考えられます。フェログラフィー【定量分析：Is値】Is値は異常摩耗の早期発見パラメータのつで、摩耗粒子を定量化するために用います。今回のIs値はの乗と低い値でした。フェログラフィー【定性分析：摩耗粒子および摩耗形態観察】分析結果から比較的多く観察された粒子は、以下の通りでした。正常な摩耗粒子・潤滑状態が正常なマイルド摩耗により発生。フリクションポリマ・局部的に高圧・高温となる場合に発生。観察された摩耗粒子の中でもフリクションポリマは、注意が必要です。フリクションポリマは、潤滑油が摺動面に押し込められ高圧状態になると同時に、圧縮熱により高温状態になった結果、基油自身が重合反応を起こし生成することが知られています。そのため、高圧高温状態の解消がなされなければ、潤滑油の劣化が進行し、粘度上昇に因る潤滑異常に進展する場合があります。Iカップリング発光分光分析【SOAP/D-SOAP】検出された金属元素から発生箇所を推定すると、以下の通りでした。鉄、鉛、銅、クロム、錫、亜鉛・シリンダ内壁、ポンプ内部等リン・添加剤カルシウム、ナトリウム・外部混入異物クロムメッキの摩耗深さSOAPの結果、クロムがppm検出されました。シリンダ内面にクロムメッキをしていることから、シリンダ内面の摩耗によるものと考えられます。メッキの膜厚は、～μm以上であり、用途に応じて膜厚が選定されます。今回の分析結果からメッキの摩耗深さを求めました。情報が不明な部分がありますので、シリンダ直径をmm、ストローク幅をmmと仮定しました。その結果、メッキ部分の平均的な摩耗深さは、.μmと推定されました。メッキの膜厚が最も少ないμmであった場合、既にメッキが摩耗している可能性が考えられます。計数汚染度はNAS級以上、重量汚染度は.mg/mlと、共に当社推奨の管理限界値を超えていました。水分濃度が高く、D-SOAPで油の添加剤成分であるリンが検出され、フィルタ表面の異物観察で表面が茶褐色で、金属片、鉄錆、砂等が観察されたことから、汚染度が高い要因は、摩耗とスラッジ、水分、そして外部混入異物の影響と思われます。粘度、酸価、IRの各データは良好でした。水分はと当社推奨の管理限界値を超えていました。今後、水分の影響で油槽内に錆が発生し、その影響で摩耗が発生する懸念があります。
報告№109-09136 報告№110-00713 | 分析№109-001160 分析№110-003317 | 110-003317 | Iカップリング発光分光分析供試のディーゼルエンジン油を分析した結果、検出された金属元素は、油中金属元素の結果表に示すように、鉄、鉛、銅、ニッケル、錫、リン、亜鉛、カルシウム、アルミニウム、ケイ素、ナトリウム、マグネシウム、ホウ素でした。これら検出された金属元素から発生箇所を推定すると、鉄、鉛、銅、ニッケル、錫・エンジン部品リン、亜鉛、カルシウム、マグネシウム・オイル添加剤アルミニウム、ケイ素、ナトリウム、ホウ素・外部混入異物であると思われます。このうち、機械部品が摩耗したと思われる元素はのグループです。ニッケルの溶出前回に比較してSOAPでニッケルがppmからppmに増加していました。ニッケル合金を使用した箇所の摩耗・溶出、または焼付き防止剤などのニッケルを使用したものの混入があったものと思われます。フェログラフィー異常摩耗の早期発見パラメータとして摩耗粒子を定量化して評価するフェログラフィーのIs値は、前回ののマイナス乗から変化はなく、摩耗が安定していることを示していました。摩耗粒子の形態で比較的多く観察された粒子は、潤滑状態が正常な場合に発生する摩耗粒子でした。このような摩耗粒子が観察された場合には、潤滑部で発生している摩耗は、正常なマイルド摩耗であることが分かります。重量汚染度はmg/mlでした。粘度、水分、全酸価、全塩基価の各データは良好でした。潤滑油および対象設備は継続使用可能な状態にあると判断します。今後も定期的に分析を実施し、エンジン内部の摩耗の進行状況を確認することを推奨します。また、ニッケル合金を使用した箇所の有無と焼付き防止剤などのニッケルを含むものを使用した箇所がないかご確認下さい。
報告№109-09136 報告№109-09546 | 分析№109-001160 分析№109-003386 | 109-003386 | 本試料油の添加剤は、一般に、タービン油に比較して極圧添加剤や摩耗防止剤などの濃度が高く、この影響でRBOT試験の結果が変動する傾向があります。そのため、ギヤ油の余寿命の評価をタービン油と同等の精度で得るには、RBOTの結果に加え、粘度、水分、全酸価、IRなどのデータを総合的に判断することが必要です。分析の結果、今回分析した物理的性状の粘度、水分、全酸価、RBOTは全て良好の範囲にあり、また、IRのチャートからは劣化物は検出されませんでした。潤滑油は継続使用可能な状態にあると判断します。
報告№109-09136 報告№112-00683 | 分析№109-001160 分析№112-003153 | 112-003153 | 油の劣化は確認されず、汚染度は良好な範囲にあることから、継続使用可能な状態にあると判断します。軸受は継続使用可能な状態にあると判断します。但し、将来的な摩耗進行の有無を確認するためにも傾向監視を継続することが有効です。定期的な分析および分析周期の検討定期的に分析を実施することにより、データの微小な変化から異常の兆候を早期に発見することが可能となります。今後、寿命予測を行うには、今回データを含め少なくとも回の分析データが必要となります。当該機は、年間稼働率が低いことから、採油の機会を検討するのは難しいところがありますが、あと最低でも回分析を実施し、寿命予測を行うと共に分析周期を検討することを推奨します。軸受の摩耗状態フェログラフィーおよびSOAP-Tのデータから総合的に解析した結果、軸受は健全であり、継続使用可能と評価できますが、引続き軸受の機能が保持されていることを確認するためにも、潤滑油診断による傾向管理が有用と考えます。フェログラフィー【定量分析：Is値】Is値は異常摩耗の早期発見パラメータのつで、摩耗程度を定量化するために用います。今回のIs値はの乗と低い値でした。フェログラフィー【定性分析：摩耗粒子および摩耗形態観察】分析結果から比較的多く観察された摩耗粒子は、以下の通りでした。正常な摩耗粒子・潤滑状態が正常なマイルド摩耗により発生。シビア粒子・潤滑状態がやや厳しい凝着摩耗により発生。金属潤滑部が局部的に油膜切れを起していると考えられます。疲労摩耗粒子・繰返し応力を受けて発生。フリクションポリマ・局部的に高圧・高温となる場合に発生。観察された摩耗粒子の中でも、シビア粒子は、注意が必要です。シビア粒子は、凝着摩耗に分類されます。この摩耗粒子は、軌道面で凝着、破断を繰り返し、この過程で生じる移着粒子が成長して摩耗粒子となります。そのため、軌道面では局部的に油膜切れが発生していることを示しています。この状態が継続した場合、摩耗粒子のサイズは徐々に大型化していき、最終的には軸受の損傷に至る場合があります。Iカップリング発光分光分析【SOAP-T】検出された金属元素から発生箇所を推定すると、以下の通りでした。鉄・軸受等カルシウム、ナトリウム・外部混入異物は良好と判断します。計数汚染度計数汚染度は、NAS級と当社推奨の管理限界値NAS級以下であり、良好と判断します。重量汚染度は、.mg/mlと当社推奨の管理限界値mg/ml以下であり、良好と判断します。光学顕微鏡写真重量汚染度で濾過したフィルタ表面上の夾雑物を光学顕微鏡で観察した結果、金属片、鉄錆、砂等が観察されました。は良好と判断します。粘度粘度は、mm/sと新油値mm/sに比較して、粘度変化率は-％で、当社推奨の管理限界値である±％以内であり、良好と判断します。水分は、と当社推奨の管理限界値の以下であり、良好と判断します。酸価は、.mgKOH/gと新油値.mgKOH/g以下であり、良好と判断します。IRIRチャートの結果、新油と使用油のスペクトルパターンはほぼ一致し、また、油劣化の兆候を示すカルボン酸の吸収ピークが確認されていないことから、良好と判断します。
報告№103-0151 | 分析№103-01335 | 103-01335 | 濾過前の試料油を分析した結果、サーボシリンダ内壁又はポンプに摩耗が発生していると考えられました。今後、摩耗の進行による汚染度の上昇が原因でバルブ類の動作障害が懸念されるため、予防処置としてヶ月以内に再度分析を実施し、摩耗の進行状況及び汚染度の上昇程度を確認されることを推奨します。これらのことは、異常摩耗の早期発見パラメータであるIs値が、の乗と良好の範囲にあるものの、摩耗粒子形態観察で、金属接触が厳しく、且つ、摩擦熱が高い場合に発生する黒錆、局部的に高圧・高温となる場合に発生するフリクションポリマがやや多く見られ、D－SOAPで、前回に比較して鉄が.からに上昇し、又、光学顕微鏡写真に示すように、黒錆が多く見られたことから判断しました。尚、RBOTが前回に比較し、min上昇したのは、新油の補充等の影響による場合が考えられます。今後は、今回のRBOT値によりデータ管理を行います。
報告№106-0227 報告№106-0326 | 分析№106-01279 分析№106-01722 | 106-01722 | 分析の結果、異常摩耗の早期発見パラメータであるフェログラフィーのIs値がの乗とやや高い値を示していました。摩耗粒子形態観察の結果、外部から混入した鉄錆がやや多く観察されたことから、汚染の要因は、摩耗粒子ではなく、外部から混入した異物によるものと考えられました。通常、このような異物が多く見られる場合、異物が軸受摺動面に噛み込み摩耗が進行することが懸念されます。しかし、採油前の排油量がドレン配管分であり、ドレン配管に残留していた汚染物を採取した可能性もあります。一方、SOAPの結果でケイ素がppm検出されました。この原因は、以下のつが考えられます。油槽内に砂の混入があったケイ素を含む油脂類使用している箇所があった場合、潤滑油への混入があった油の添加剤である消泡剤の追加投与を実施した今回は、光学顕微鏡写真の観察結果で砂が比較的多く確認されていることからの砂が混入したことが原因の可能性がありました。尚、念のため、とについてご確認ください。今回の分析結果によるデータから、軸受は継続使用可能な状況にあると判断できますが、を確認しておくことが必要と思われますので、再度採油を実施し、汚染状態および摩耗状況を確認されることを推奨します。採油の際には、ドレン配管分の油量の～倍程度排油してから、採油を実施することを推奨します。これらのことは、計数汚染度がNAS級以上、重量汚染度がmg/mlと当社推奨の管理限界値を超えていたこと異常摩耗の早期発見パラメータであるフェログラフィーのIs値がの乗と高く、摩耗粒子形態観察の結果、外部から混入した異物がやや多く観察されたことSOAPの結果でケイ素がppm検出されたこと以上のことから判断しました。
報告№109-09136 報告№113-00112 | 分析№109-001160 分析№113-000430 | 113-000430_bak | 潤滑油の劣化はないものの、水分濃度が推奨する基準を上回っていました。対象設備は継続使用可能な状態にあると判断します。但し、カルシウムが高い濃度で検出されたことから、ピストンリングが摩耗していると推測されます。ピストンリングの点検と更油当該機の油中からカルシウム化合物が非常に高い濃度で検出されたため、この化合物がコンロッドメタルやクランクメタルの摩耗を促進させる懸念があります。化合物発生の原因は、ピストンリングの摩耗によって燃焼ガスのシール性が低下し、燃焼ガス中の硫黄分と油中のカルシウム添加剤が反応するためと考えられます。そのため、ピストンリングの摩耗状態の点検を推奨すると共に、更油を推奨します。更油或いは部分更油による水分濃度の調整水分の影響により金属表面で腐食摩耗が発生し、発生した鉄錆等の粒子が潤滑部に噛み込み摩耗が進行することがありますので、更油或いは部分更油などにより相対的に水分濃度を低くするなどの方法を推奨します。新油との比較による評価を示す粘度、酸価、塩基価のデータは新油データを基準として評価しています。今回は新油データが不明であったため良否の評価ができませんでしたが、今後分析を実施する場合は、使用している新油を同時に分析することをご検討下さい。定期的な分析定期的な潤滑油分析によるトライボ診断を実施することにより、分析データの変化から異常の兆候を早期に発見することが可能となります。また、今回は対象設備の回目の分析であるため、最低でもあと回分析を実施し、今後懸念されるカルシウム濃度の増加、切削摩耗、凝着摩耗の進行を監視することを推奨します。はフェログラフィーおよびSOAP-Tの結果から総合的に判断した結果、継続使用は可能ですが、今後の機器の機能を確認するためにも傾向管理が有用と考えます。フェログラフィー【定量分析：Is値】Is値は異常摩耗の早期発見パラメータのつで、摩耗粒子を定量化するために用います。今回のIs値はの乗と高い値でした。フェログラフィー【定性分析：摩耗粒子および摩耗形態観察】分析結果から観察された代表的な粒子は、以下の通りでした。正常な摩耗粒子・潤滑状態が正常なマイルド摩耗により発生。切削粒子・異物や金属表面の微小突起による切削摩耗により発生。シビア粒子・潤滑状態がやや厳しい凝着摩耗により発生。金属潤滑部が局部的に油膜切れを起していると考えられます。黒錆・潤滑状態がやや厳しい凝着摩耗により発生。金属接触が厳しく、且つ、高い摩擦熱が発生していると考えられます。フリクションポリマ・局部的に高圧・高温となる場合に発生。鉄錆・外部から混入したと考えられます。観察された摩耗粒子の中でも切削粒子、シビア粒子、黒錆は、将来的な摩耗の進行に繋がる可能性を示唆しているため、傾向監視が必要と思われます。切削摩耗は、他の摩耗形態に比較して摩耗進行速度が速く注意が必要で、定期的なトライボ診断による状態監視が必要と考えます。切削摩耗の原因となる混入異物が残留している場合、この異物により切削摩耗が継続して発生する可能性があります。シビア粒子、黒錆は凝着摩耗に分類されます。これらの摩耗粒子は、摺動面で凝着、破断を繰り返し、この過程で生じる移着粒子が成長して摩耗粒子となります。そのため、摺動面では局部的に油膜切れが発生していることを示しています。この状態が継続した場合、摩耗粒子のサイズは徐々に大型化していき、設備の損傷に至る場合がありますので、傾向監視が必要です。Iカップリング発光分光分析【SOAP-T】検出された金属元素から発生箇所を推定すると、以下の通りでした。鉄、銅、ニッケル、錫・エンジン部品リン、亜鉛、カルシウム・添加剤アルミニウム、ナトリウム・外部混入異物カルシウムの析出SOAP-Tでカルシウムが.ppmと高い値で検出されました。この影響については、別紙カルシウムの析出をご覧ください。銅を使用した箇所の溶出・摩耗SOAP-Tで、銅が.ppm検出されました。潤滑油系統内で銅を使用している箇所は、潤滑油冷却器の配管などが考えられます。この箇所で溶出・摩耗が発生する場合は以下のことが考えられます。・潤滑油冷却器の配管で摩耗していた場合、配管取付け部に緩みが生じて配管が振動し、継手部が外れたり、亀裂が生じて冷却水の混入にいたる場合があります。・亜鉛系添加剤の影響により、潤滑油冷却器の配管で溶出していた場合、ピンホールが発生して冷却水の混入に至る場合があります。今後、油劣化の進行や水分濃度が上昇することに注意が必要です。計数汚染度計数汚染度はNAS級以上と汚染されていました。重量汚染度は.mg/mlと汚染されていました。光学顕微鏡写真重量汚染度で濾過したフィルタ表面上の夾雑物を光学顕微鏡で観察した結果、金属片、カルシウム化合物、鉄錆、砂等が観察されました。粒度分布粒度分布は.～μmの範囲にあり、.μmにピークが確認されました。μm以下の粒子が多いことから、燃焼して発生したすす等が油中粒子の主成分であることが推測できます。粘度、酸価、塩基価については新油値が不明であったため、粘度、塩基価はジェネシスクリーンディーゼルW-の新油カタログ値と比較をし、酸価は良否の評価ができませんでした。粘度粘度は、.mm/sと新油カタログ値のmm/sに比較して粘度変化率が+.％となっており、当社推奨の管理限界値である±％以内にあり、良好と判断します。水分はppmと当社推奨の管理限界値を超えていました。今後、水分の影響でエンジン内部に錆が発生し、その影響で摩耗が発生する懸念があります。酸価・IR酸価劣化の進行度は、酸価およびIRの結果から総合的に判断します。酸価は、gKOH/gと測定されたものの、良否の評価ができませんでした。但し、IRチャートの結果、油劣化の兆候を示すカルボン酸の吸収が確認されていないことから、潤滑油は酸化劣化していないと判断します。塩基価はmgKOH/gと新油カタログ値を元にした限界値mgKOH/g以上にあり、良好と判断します。
報告№109-09136 報告№109-09467 | 分析№109-001160 分析№109-002894 | 109-002894 | 機器の潤滑状態および定期試験を実施し、前回データと照合した結果、油中摩耗粒子の増加が確認されました。油中の粒子濃度は、油膜破断による発生や油槽内などでの沈降が均衡したところで、いわゆる平衡状態になります。このバランスが崩れると増加する場合と減少する場合とに分かれます。増加した場合は、発生と減少の均衡が崩れ、摩耗の発生や外部混入が始まったことを示し、またこれとは反対に、減少した場合は発生量が減少しているか、或いは、減少量が大きくなっていることを示し、特に減少は、汚染状態や潤滑状態が良好であることを示唆しています。本機器の場合、油中粒子の僅かな増加が確認されています。観察された摩耗粒子がμm以下の鉄系摩耗粒子が比較的多く観察されたことから、摩耗によるものと考えられます。但し、計数汚染度がNAS級と管理限界値内にあり、且つ、異常摩耗の早期発見パラメータであるフェログラフィーのIs値がの乗と良好の範囲にあることから、継続使用は可能と判断します。これらのことは、前回に比較して、計数汚染度はランク増加したものの良好の範囲にあり、SOAP／D-SOAPの鉄濃度に変化がないこと異常摩耗の早期発見パラメータであるフェログラフィーのIs値がの乗と良好の範囲にあること以上のことから判断しています。潤滑油の基本特性潤滑油の基本特性は、良好の範囲にあることから、本試料油は継続使用可能と判断します。
報告№106-0025 報告№106-5020 | 分析№106-00118 分析№106-00984 | 106-00984 | 月に完了したオーバーホールからヶ月後の初期試験を実施しました。その結果、潤滑状態が良好な状態であることが確認されたことから、本軸受は継続使用可能と判断します。これらのことは、前回確認されたスラッジ状異物は確認されず、かつ、計数汚染度、D-SOAPの各データが減少傾向を示し、また、フェログラフィーのIs値が前回同様にのマイナス乗の良好な領域にあること以上のことから判断しました。尚、を示すIR、RBOTの各データが良好の範囲にあり、継続使用可能と判断します。
報告№109-09094 報告№110-00627 | 分析№109-000871 分析№110-002736 | 110-002736 | 、、は良好でした。尚、RBOTがminと新油値のminに比較してmin減少していました。このまま継続使用した場合、この減少傾向から限界値に到達するのは、別紙図RBOTの減少傾向に示すように年月と推定されました。残りの継続使用期間は、約年であると予測されます。潤滑油および対象設備は継続使用可能な状態にあると判断します。潤滑油が濾過装置で常時濾過されている本設備は、全体油量と潤滑油ポンプ吐出量、そして濾過装置の濾過効率などをパラメータとして潤滑状態の評価を行ないます。今回は、油槽から採取された試料油のみであるため正確な評価は出来ないものの、現在の汚染度から判断すると潤滑状態は良好な状態にあると思われます。今後は、濾過装置の入口と出口の箇所から採油を実施することを推奨します。≪状態監視とパラメータ≫分析の目的および各分析のパラメータは以下の通りです。特性低下目的：油の分析結果から、や劣化傾向ならびに添加剤の消耗程度、残存寿命などを確認する。粘度JISK全酸価JISK赤外線吸収スペクトルJISK酸化安定度試験JISK汚染目的：油の分析結果から、砂塵あるいは水・異種油などによるや、異物混入の有無を確認する。水分JISK計数汚染度JISB重量汚染度JISB光学顕微鏡観察摩耗目的：油中の摩耗粒子を分析する事により、回転・摺動部の潤滑状態、摩耗劣化の程度、余寿命などを解析する。摩耗診断電子顕微鏡観察JISKX線マイクロアナリシス油中金属濃度）JISK≪分析結果≫特性低下粘度：良好粘度値mm/sの新油値mm/sに対する変化率は-％であり、当社推奨の管理限界値±％以内に留まっています。全酸価：良好全酸価.mgKOH/gは新油値の.mgKOH/gに比較し高くはあるものの、有機物・有機化合物試験の結果で油劣化の兆候を示すカルボン酸の吸収が見られないことから、問題は無いと判断します。赤外線吸収スペクトル：良好酸化安定度試験：良好酸化安定度試験の結果、数値minは当社推奨の管理限界値min以上に留まっており、現時点での使用は可能と判断します。汚染水分：良好水分値ppmは新油値の.ppmに比較して大きな変化はありませんでした。計数汚染度：良好計数汚染度はNAS級と当社推奨の管理限界値NAS級以内にあります。重量汚染度：良好重量汚染度は.mg/mlと当社推奨の管理限界値mg/ml以内にあります。光学顕微鏡観察：良好光学顕微鏡写真は捕捉された汚染物の量は少なく、スラッジは確認されませんでした。摩耗摩耗診断：良好摩耗診断の結果、異常摩耗の早期発見パラメータであるIs値がのマイナス乗と良好の範囲にあることから、潤滑状態は正常と判断します。電子顕微鏡観察・X線マイクロアナリシス：今回は実施していません。油中金属濃度：良好油中金属濃度の結果、クロム、油の添加剤成分であるリン、外部から混入したと思われるカルシウム、ナトリウムが検出されたものの、良好と判断します。
報告№109-09136 報告№112-00133 | 分析№109-001160 分析№112-000551 | 112-000551 | 潤滑油および軸受は継続使用可能な状態にあると判断します。但し、今後も摩耗の進行を傾向監視するため、以下の対策を推奨します。定期的な分析凝着摩耗の進行を監視するため、定期的に分析を実施し、分析データによる摩耗の進行状況を確認することを推奨します。最適な採油方法本試料油は、機器停止中にドレン口から採油されています。機器が停止している状態では、別紙油中粒子の沈降の影響に示すように油槽内で撹拌がなくなり固形物が沈降するため、油中汚染度は高くなると推定されます。今後の採油は、極力運転中もしくは停止直後の油槽中層部から実施されることを推奨します。フェログラフィーIs値は異常摩耗の早期発見パラメータのつで、摩耗粒子を定量化するために用います。今回のIs値はの乗であり、潤滑状態は厳しいと判断できます。摩耗粒子の形態で比較的多く観察された粒子は、潤滑状態が正常な場合に発生する摩耗粒子金属潤滑部が局部的に油膜切れを起して発生するシビア粒子でした。これらの摩耗粒子が観察された場合、潤滑部で発生している摩耗形態は、正常なマイルド摩耗潤滑状態がやや厳しい凝着摩耗であることが分かります。Iカップリング発光分光分析【SOAP-T】検出された金属元素は、SOAP-Tの結果表に示すように、鉄、鉛、銅、リン、亜鉛、カルシウム、アルミニウム、ナトリウム、モリブデンでした。検出された金属元素から発生箇所を推定すると鉄、鉛、銅、亜鉛・軸受等リン、モリブデン・オイル添加剤カルシウム、アルミニウム、ナトリウム・外部混入異物であると思われます。このうち、機械部品が摩耗したと思われる元素はのグループです。計数汚染度はNAS級以上と当社推奨の管理限界値を超えていました。フィルタ表面の異物観察で鉄錆、砂等が観察されたことから、汚染度が高い要因は、摩耗と外部混入異物の影響と思われます。粘度、水分、酸価、IRの各データは良好でした。
報告№109-09136 報告№112-00475 | 分析№109-001160 分析№112-001985 | 112-001985 | エンジン摺動部は継続使用可能な状態にあると判断します。但し、今後も摩耗の進行を傾向監視するため、以下の対策を推奨します。次回点検でピストンリングの点検当該機の油中からカルシウム化合物が非常に高い濃度で検出されたため、この化合物がコンロッドメタルやクランクメタルの摩耗を促進させる懸念があります。化合物発生の原因は、ピストンリングの摩耗によって燃焼ガスのシール性が低下し、燃焼ガス中の硫黄分と油中のカルシウム添加剤が反応するためと考えられます。当社の研究と経験では、カルシウム濃度がを超えて使用した場合のメタルの摩耗は、最も早い場合に数ヶ月程度になる結果が得られています。本試料の場合、メタルの再上部層の錫合金に加えて第二層のニッケルも検出されています。ニッケルの更に下層の銅合金の成分が検出されていないことから、メタルは直ちに異常な状態に至ることはないと推測できますが、カルシウム濃度上昇の原因となっているオイルリングの摩耗を把握するため次回点検ではピストンリングの摩耗状態の点検を推奨します。定期的な分析今後懸念される摩耗の進行を監視するため、定期的に分析を実施することを推奨します。はフェログラフィーおよびSOAP-Tの結果から総合的に判断した結果、やや厳しい状態にあると考えられます。フェログラフィー【定量分析：Is値】Is値は異常摩耗の早期発見パラメータのつで、摩耗粒子を定量化するために用います。前回に比較してIs値はのマイナス乗からマイナス乗と良好の範囲にあり、低い値でした。フェログラフィー【定性分析：摩耗粒子および摩耗形態観察】分析結果から比較的多く観察された粒子は、以下の通りでした。正常な摩耗粒子・潤滑状態が正常なマイルド摩耗により発生。Iカップリング発光分光分析【SOAP-T】検出された金属元素から発生箇所を推定すると、以下の通りでした。鉄、ニッケル、錫・エンジン部品カルシウム、マグネシウム・添加剤リン、アルミニウム、ナトリウム・外部混入異物メタルの摩耗程度SOAP-Tの結果、メインメタルやクランクメタルの主成分である錫が検出されました。前回から今回までの間にLを補給していることから、タンク油量がLですので年月～月の間で約回入れ替わっていることになります。前回までの錫濃度と今回の錫濃度を積算しました。この積算した錫濃度からメタルの摩耗程度を確認しました。計算の結果、摩耗深さはμmでした。一般的にホワイトメタルのオーバーレイ厚さは、薄くてもμm程度はありますので、これに比較して十分に小さく、良好な状態にあると考えられます。尚、観察された摩耗形態がマイルド摩耗が支配的であるため可能性としては低いと思われますが、仮にクランクメタルの上メタル個に摩耗が集中したとすると、摩耗深さは.μmとなります。オーバーレイの厚さをμm程度とすると、オーバーレイは既に摩耗していることになります。クロムの摩耗体積SOAP-Tの結果、カム・カムロールの主成分であるクロムは検出されませんでした。カム・カムロールの摩耗が発生していないことが確認できました。カルシウムの析出SOAP-Tでカルシウムがppm検出されました。エンジン油中にカルシウム化合物が高い濃度で検出された場合、この化合物がコンロッドメタルやクランクメタル摺動面に噛み込んで摩耗させたり、メタルに埋め込まれて摩耗を促進させたりする原因になるなどの悪影響を生じることが当社の研究結果から判明しています。この影響については、別紙カルシウムの析出をご覧ください。粒度分布粒度分布は.～μmの範囲にあり、.μmにピークが確認されました。μm以下の粒子が多いことから、燃焼して発生したすす等であることが分かりました。分析結果粒度分布粒度分布は.～μmの範囲にあり、.μmにピークが確認されました。μm以下の粒子が多いことから、燃焼して発生したすす等が油中粒子の主成分であることが推測できます。SOAP-Tの結果、油の添加剤成分であるカルシウムがやや高い値でした。SOAP-TSOAP-Tの結果、ニッケル、油の添加剤成分であるカルシウム、マグネシウム、外部から混入したと思われるリン、アルミニウム、ナトリウムが検出されました。SOAP-TSOAP-Tの結果、鉄、錫、油の添加剤成分であるカルシウム、外部から混入したと思われるナトリウムが検出されました。フェログラフィー異常摩耗の早期発見パラメータであるIs値がのマイナス乗と良好の範囲にあり、摩耗状態は正常と判断します。
報告№108-0008 報告№108-8001 | 分析№108-00042 分析№108-00087 | 108-00087 | 分析の結果、本軸受は継続使用可能な状態にあると判断します。但し、前回からSOAP／D-SOAPの鉄濃度が増加し、摩耗粒子の形態観察で前回同様にフレッティングにより発生した赤錆が多く観察されており、今後、この赤錆が軌道面に噛み込み、寿命を早めることがありますので、ヶ月後に再度分析を実施し、摩耗の進行状況を確認することを推奨します。これらのことは、異常摩耗の早期発見パラメータであるIs値がの乗と高く、前回同様にフレッティングににより発生した赤錆が多く観察されたものの、ベアリング軌道面から発生した摩耗粒子はマイルドな潤滑状態で発生した摩耗粒子であり、潤滑状態は良好な状態で進行していると考えられること鉄濃度から計算したフレーキングの発生面積が内輪軌道面の面積の凡そ％であること以上のことから判断しました。
報告№109-09136 報告№112-00625 | 分析№109-001160 分析№112-002690 | 112-002690_date130221 | 分析の結果、油性状・汚染度・油余寿命に関する全てのデータが良好な範囲にあったことから、潤滑油および減速機は継続使用可能な状態にあると判断します。但し、今後も摩耗の進行を傾向監視するため、以下の対策を推奨します。定期的な分析今後懸念される切削摩耗や凝着摩耗、さらに疲労摩耗の進行を監視するため、定期的に分析を実施することを推奨します。はフェログラフィーおよびSOAP／D-SOAPの結果から総合的に判断した結果、傾向管理が必要な状態にあると判断します。フェログラフィー【定量分析：Is値】Is値は異常摩耗の早期発見パラメータのつで、摩耗粒子を定量化するために用います。前回に比較してIs値はの乗から乗に低下し、低い値でした。フェログラフィー【定性分析：摩耗粒子および摩耗形態観察】分析結果から比較的多く観察された粒子は、以下の通りでした。切削粒子・異物や金属表面の微小突起による切削摩耗により発生。シビア粒子・潤滑状態がやや厳しい凝着摩耗により発生。金属潤滑部が局部的に油膜切れを起していると考えられます。疲労摩耗粒子・繰返し応力を受けて発生。観察された摩耗粒子の中でも切削粒子は、注意が必要です。減速機で切削摩耗が発生した場合、減速機内部で使用されている転がり軸受が切削摩耗により生じた軌道面の損傷が起点となって、寿命が分の程度に低下することがあることから、切削摩耗には十分注意する必要があります。切削摩耗の発生原因となる混入異物が残留している場合、この異物により切削摩耗が継続して発生する可能性があります。Iカップリング発光分光分析【SOAP／D-SOAP】検出された金属元素から発生箇所を推定すると、以下の通りでした。鉄、ニッケル、亜鉛・ギヤ、軸受等リン・添加剤カルシウム、ナトリウム・外部混入異物バックラッシご提供いただいた減速機に関する情報からハスバ歯車の組み合わせの段減速機構であり、この歯車の構成から接触点箇所のバックラッシを求めました。ギヤのバックラッシの増加量を求めた結果、接触点箇所でバックラッシの増加量は、最も大きい箇所で約.μmと推定されます。バックラッシ増加分の上限値は、メーカにより差異はあるものの、当社の推奨するバックラッシは、一般に推奨されるμmを管理目安にしています。この値に比較して十分に小さい値です。計数汚染度は、前回に比較してNAS級から等級に変化はなく、良好でした。粘度、水分、全酸価、IR、RBOTの各データは、前回同様に良好でした。尚、別紙RBOTの減少傾向から油の余寿命を求めた結果、本試料は前回から起算して稼働日数が年月まで使用可能であることが分かりました。本試料油の添加剤は、一般に、タービン油に比較して極圧添加剤や摩耗防止剤などの濃度が高く、この影響でRBOT試験の結果が変動する傾向があります。そのため、ギヤ油の余寿命の評価をタービン油と同等の精度で得るには、RBOTの結果に加え、粘度、全酸価、IRなどのデータを総合的に判断することが必要です。
報告№109-09136 報告№112-00530 | 分析№109-001160 分析№112-002178 | 112-002178 | 潤滑油および軸受は継続使用可能な状態にあると判断します。今後は、本データを初期値として管理することを推奨します。、汚染状態、は良好でした。
報告№106-6023 報告№106-0073 | 分析№106-00388 分析№106-00405 | 106-00405 | 本トライボ診断は、軸受の潤滑状態、汚染状況、油の劣化状態を確認することを目的としました。【軸受の潤滑状態】潤滑油中の摩耗粒子の分析結果から、ベアリング軌道面には微小領域に疲労摩耗が発生しているものの、転がり軸受の寿命の指標となるフレーキングの発生が確認されていないことから、現在のところ、ベアリングは継続使用可能な状態にあると判断します。【汚染状況】計数汚染度がNAS級と当社推奨の管理限界値内にあり、重量汚染度がmg/mlでした。【油の劣化状態】油の劣化状況を確認するために実施した粘度、水分、全酸価、IRの各データが良好であることから、この油は継続使用可能と判断します。
報告№109-09136 報告№113-00222 | 分析№109-001160 分析№113-000851 | 113-000851 | 潤滑油の変色原因を調査するため潤滑油を分析した結果、油中摩耗粒子にはμm以下の赤錆が非常に多く観察され、また、潤滑油を濾過した.μmのミリポアフィルタ上にこの赤錆が多く観察されたことから、変色の原因はフレッティングにより発生した赤錆によるものと推定されました。フレッティングによる摩耗は、金属表面に発生したマイクロクラックが進展し、やがて大きなスポーリングやピッチングが発生することがわかっています。そのため、今後の分析項目には、粒度分布とSOAP-Tを加えて状態監視することを推奨します。WearMATE【定量分析：Is値】Is値は異常摩耗の早期発見パラメータのつで、摩耗程度を定量化するために用います。今回のIs値はの乗と良好な状態にありました。WearMATE【定性分析：摩耗粒子および摩耗形態観察】分析結果から観察された代表的な粒子は、以下の通りでした。赤錆・フレッティングにより発生。観察された摩耗粒子の中でもフレッティングは、将来的な摩耗の進行に繋がる可能性を示唆しているため、傾向監視が必要と思われます。フレッティングの発生要因は、鉄系材料が接合および勘合されたりする部分から発生します。フレッティングによる赤錆が少量発生しても直ちに異常ではありませんが、場合によっては、発生した赤錆が軸受摺動面に噛み込み、摩耗を進行させる場合があります。フィルタ表面の異物観察の結果、表面が赤くなっており、赤錆が支配的でした。．水分、酸価、IRの各データは良好でした。
報告№107-0366 報告№112-00687 | 分析№107-01900 分析№112-003174 | 112-003174 | 濾過前の試料油を分析した結果、観察された摩耗粒子は以下の通りでした。潤滑状態が正常な場合に発生する摩耗粒子異物や金属表面の微小突起により発生する切削粒子金属潤滑部が局部的に油膜切れを起して発生するシビア粒子計数汚染度はD級、重量汚染度はmg/mlと共に処置領域にありました。D-SOAPの結果、前回に比較して鉄が.からppmに増加していました。主にサーボシリンダ内壁やポンプ内部で摩耗が発生している可能性が考えられます。計数汚染度および重量汚染度は、共に処置領域にあり、SOAP/D-SOAPの鉄濃度が増加していることから、今後、バルブ類の動作障害やフィルタの目詰まり等が発生することが懸念されます。これらの障害発生に対する弊害を勘案の上、濾過を推奨します。
報告№109-09249 報告№111-00162 | 分析№109-001747 分析№111-000805 | 111-000805_date110920 | 潤滑油および軸受は継続使用可能な状態であると判断します。油中の汚染度が高く、観察された異物等が軸受軌道面に噛み込み摩耗が進行することが懸念されるため、濾過を推奨します。フェログラフィー異常摩耗の早期発見パラメータとして摩耗粒子を定量化して評価するフェログラフィーのIs値は、潤滑状態が正常な-.でした。Iカップリング発光分光分析供試のタービン油を分析した結果、検出された金属は油中金属元素の結果表に示すように、鉄、亜鉛、カルシウム、バリウム、ナトリウムでした。これら検出された金属元素から発生箇所を推定すると、鉄・軸受等亜鉛、カルシウム、バリウム、ナトリウム・外部混入異物であると思われます。このうち、機械部品が摩耗したと思われる元素はのグループです。汚染粒子数、汚染度物重量は共に当社推奨の管理限界値に到達していました。フィルタ表面の異物観察で金属片、鉄錆、砂、樹脂等が観察されたことから、汚染度が高い要因は、摩耗と外部混入異物の影響と思われます。粘度、全酸価、酸化安定度、有機物・有機化合物の各データは良好でした。分析結果特性低下特性低下に係るパラメータの分析結果は良好と判断します。粘度粘度はmm/sと新油値mm/sに対する粘度変化率は+％で、当社推奨の管理限界値である±％以内にあり、良好と判断します。全酸価添加タービン油の全酸価は、油メーカによって初期値が違うため統一した管理基準を設定するのが困難であることから、当社では管理限界値を設定しておらず、新油分析値との比較及び他の分析項目の結果より全酸価の状態判断を行います。その結果、全酸価は.mgKOH/gと新油値.mgKOH/gに比較して若干高くなっていますが、IRチャートに示すように劣化の兆候として現れるカルボン酸などの有機物・有機化合物の発生が確認されていないことから、良好と判断します。酸化安定度酸化安定度はminであり、当社推奨の管理限界値のmin以上であることから良好と判断します。有機物・有機化合物有機物・有機化合物は、IRチャートによる新油分析値との比較の結果、cm-付近に劣化の兆候を示すカルボン酸の吸収が確認されていないことから、良好と判断します。色相はL.であり、新油値のL.に比較して大きな変化はないことから、良好と判断します。汚染に係るパラメータの分析結果は、汚染粒子数、汚染度物重量は共に当社推奨の管理限界値に到達していました。水分はppmであり、当社推奨の管理限界値の以下であることから良好と判断します。汚染粒子数はNAS級であり、当社推奨の管理限界値のNAS級に到達していました。汚染度物重量はmg/mlであり、当社推奨の管理限界値のmg/mlに到達していました。摩耗運転中における潤滑状態は正常であったものと判断します。異常摩耗の早期発見パラメータであるフェログラフィーのIs値が-.と当社基準値と比較して良好の範囲にあったことから、潤滑箇所の潤滑状態は正常と判断します。金属濃度SOAP法により金属濃度を測定した結果、外部から混入したと思われる亜鉛、バリウムがppm検出されましたが僅かであり良好と判断します。金属濃度酸溶解法により金属濃度を測定した結果、潤滑箇所で発生する金属接触によって検出される鉄が、外部から混入したと思われる亜鉛が、カルシウム、バリウム、ナトリウムが検出されました。
報告№109-09136 報告№112-00256 | 分析№109-001160 分析№112-001033 | 112-001033 | 潤滑油および減速機は継続使用可能な状態にあると判断します。但し、油中の汚染度が高く、今後も摩耗の進行を傾向監視するため、以下の対策を推奨します。定期的な分析摩耗の進行を監視するため、定期的に分析を実施し、分析データによる摩耗の進行状況を確認することを推奨します。濾過油中の汚染度が高いことから、観察された摩耗粒子や異物等がギヤ歯面や軌道面に噛み込み摩耗が進行することが懸念されるため、濾過を推奨します。フェログラフィーおよびSOAP-Tの結果から総合的に判断した結果、正常な状態にあると考えられます。フェログラフィー【Is値】Is値は異常摩耗の早期発見パラメータのつで、摩耗粒子を定量化するために用います。今回のIs値はの乗と低い値でした。フェログラフィー【摩耗粒子および摩耗形態】分析結果から比較的多く観察された粒子は、以下の通りでした。正常な摩耗粒子・潤滑状態が正常なマイルド摩耗により発生。鉄錆・外部から混入したと考えられます。Iカップリング発光分光分析【SOAP-T】検出された金属元素から発生箇所を推定すると、以下の通りでした。鉄、銅、アンチモン、ニッケル、亜鉛・ギヤ・軸受等リン、モリブデン・添加剤カルシウム、アルミニウム、ナトリウム、マグネシウム・外部混入異物このうち、機械部品が摩耗したと思われる元素はのグループです。バックラッシ増加量による評価トライボ診断では、油中摩耗粒子濃度からバックラッシの増加量を求め、初期のバックラッシに増加量を加え、その合計を設計許容値と比較し減速機の余寿命を判断します。本減速機の構造から摩耗が進行しやすい箇所と推定されるのは、スパイラルベベルギヤとスパイラルベベルピニオンの歯面と考えられ、その部分のバックラッシ増加量を求めました。計算の結果、本減速機のSBGとSBP間のバックラッシの増加量は、時間の稼働時間で約μmとなりました。この増加量は、この増加量は、初期バックラッシをμmとして今回解析結果のバックラッシ増加分μmを加えてもμmとなり、良好な状態にあると考えられます。計数汚染度はNAS級以上と当社推奨の管理限界値を超えていました。SOAP-Tで油の添加剤成分であるリンが検出され、フィルタ表面の異物観察で粘ちょう物、鉄錆、砂等が観察されたことから、汚染度が高い要因は、摩耗とスラッジ、そして外部混入異物の影響と思われます。粘度、水分、酸価、IRの各データは良好でした。RBOTは、minと当社推奨の管理限界値であるmin以上であり、継続使用可能と判断できます。更油を実施した年月以降のRBOT値のデータの変化から余寿命を評価した結果、図RBOTの減少傾向に示す通り年月となりました。本試料油の添加剤は、一般にタービン油に比較して極圧添加剤や摩耗防止剤などの影響で、RBOTの試験結果が変動する傾向があります。そのため、ギヤ油の余寿命の評価を行うためには、RBOTの結果に加え、粘度、酸価、IRなどのデータを総合的に判断することが必要です。今回の分析結果からは、全てのデータは良好であり、本試料油は継続使用可能な状態にあると判断します。
報告№109-09136 報告№112-00588 | 分析№109-001160 分析№112-002425 | 112-002425_date130304 | 、汚染状態、摩耗状態ポンプ減速機と潤滑油は、継続使用可能な状態であるため、分解点検の必要はないと判断します。但し、観察された油中粒子には、異物の切削作用の影響で発生する切削摩耗や、繰返し応力による疲労摩耗で発生した摩耗粒子が観られたことから、今後の摩耗進行を傾向監視するため、以下の対策を推奨します。余寿命予測フェログラフィーのIs値は、前回に比較しての乗から変化はなく、平衡状態で安定した潤滑状態になっていることがわかります。このような安定した潤滑状態では、異常な方向に向かう上昇角を示さないことからIs値による余寿命予測はできませんが、前回と今回の摩耗形態や摩耗サイズの粒度分布、金属摩耗量、油中汚染物の影響や潤滑性状の確認や比較等の過程を経た結果から総合的に判断すると、少なくとも年程度の間は継続して使用が可能な状態にあると判断します。定期的なトライボ診断トライボ診断は、潤滑油を分析し、潤滑油の性状を調査して継続使用が可能か、更油すべきかの評価を行うことはもとより、ギヤや転がり軸受、すべり軸受などの潤滑状態も評価する設備診断技術ですが、農業用の設備では稼働率にもよるものの年に回程度の診断により、そのデータの変化から異常の兆候を早期に発見することや、分解点検の必要性を判断することが可能となります。今回の分析データでは、潤滑油中に摩耗速度の早い摩耗形態の切削摩耗および疲労摩耗が確認されたことから、今後も定期的な分析診断により設備状態を把握することを推奨します。潤滑油の濾過油中の汚染度が高いことから、摩耗粒子や異物等がギヤ歯面や軸受軌道面に噛み込むことによる摩耗の進行が懸念されるため、潤滑油の濾過を推奨します。バックラッシによる評価トライボ診断では、バックラッシの増加量を分析結果から計算できますが、今回は計算に必要なモジュールと歯幅に関する情報が不足していたため、仮定して計算しております。不足している情報をお知らせ頂ければ、より正確な診断を行うことが出来ますので、可能であれば情報をお知らせ下さい。はフェログラフィーおよびSOAP-Tの結果から総合的に判断した結果、傾向管理が必要な状態にあると考えられます。フェログラフィー【定量分析：Is値】Is値は異常摩耗の早期発見パラメータのつで、摩耗粒子を定量化するために用います。Is値は前回に比較しての乗から変化はなく、低い値でした。フェログラフィー【定性分析：摩耗粒子および摩耗形態観察】分析結果から比較的多く観察された粒子は、以下の通りでした。正常な摩耗粒子・潤滑状態が正常なマイルド摩耗により発生。切削粒子・異物や金属表面の微小突起による切削摩耗により発生。疲労摩耗粒子・繰返し応力を受けて発生。観察された摩耗粒子の中でも切削粒子は、注意が必要です。減速機で切削摩耗が発生した場合、減速機内部で使用されている転がり軸受が切削摩耗により生じた軌道面の損傷が起点となって、寿命が分の程度に低下することがあることから、切削摩耗には十分注意する必要があります。切削摩耗の発生原因となる混入異物が残留している場合、この異物により切削摩耗が継続して発生する可能性があります。Iカップリング発光分光分析【SOAP-T】検出された金属元素から発生箇所を推定すると、以下の通りでした。鉄、鉛、銅、ニッケル、錫、亜鉛・ギヤ、軸受等リン・添加剤カルシウム、アルミニウム、ナトリウム・外部混入異物バックラッシご提供いただいた減速機に関する情報から、スパイラルベベルギヤであり、この部分のバックラッシを求めました。尚、モジュール、歯幅が不明でしたのでモジュールを、歯幅をmmと仮定しました。その結果、減速機のギヤ歯面に摩耗が集中していたと仮定した場合、バックラッシの増加量は約μmと推定されました。バックラッシ増加分の上限値は、メーカにより差異はあるものの、当社の推奨するバックラッシは、一般に推奨されるμmを管理目安にしています。この値に比較して十分に小さい値であり、前回に比較してSOAP-Tの鉄濃度が減少していることから、摩耗は安定しているものと推定されます。計数汚染度は、昨年のデータ同様にNAS級以上と、管理限界値のNAS級を超えていました。こ重量汚染度は、昨年データのmg/mlと比較して、mg/mlと汚染度が上昇しました。また、フィルタの表面の異物観察では、茶褐色のスラッジ、金属片、鉄錆、砂等が観察されたことから、汚染度が高い要因は、摩耗とスラッジ、外部混入異物の影響と思われます。潤滑油は、摩耗状態もやや厳しい状態であるものの、潤滑状態にすぐに悪影響を与える領域に達していませんので、今後の運転時間や運転状況が、特に変化のない運転であれば、少なくても年間は継続使用可能な状態にあると判断します。しかし、油中の汚染度が高いことから、摩耗粒子や異物等がギヤ歯面や軸受軌道面に噛み込むことによる摩耗の進行が懸念されるため、今回は潤滑油の濾過を推奨します。は良好と判断します。粘度粘度は、.mm/sと新油値mm/sに比較して、粘度変化率は-％で、管理限界値である±％以内にあり、良好と判断します。水分は、.ppmと管理限界値の以下にあり、良好と判断します。酸価は、.mgKOH/gと新油値.mgKOH/g以下にあり、良好と判断します。IRIRチャートの結果、新油と使用油のスペクトルパターンはほぼ一致し、また、油劣化の兆候を示すカルボン酸の吸収が確認されていないことから、良好と判断します。
報告№109-09136 報告№112-00363 | 分析№109-001160 分析№112-001449 | 112-001449 | 更油からの経過日数をもとに潤滑油の余寿命を評価したところ、潤滑油は定検までのヶ月間は使用可能と判断できました。次回定検時に更油を実施しない場合は、酸化安定度を知るための分析を実施し、余寿命を確認することを推奨します。酸化安定度はminであり、当社推奨の管理限界値のmin以上であることから、良好と判断します。
報告№109-09136 報告№109-09310 | 分析№109-001160 分析№109-002204 | 109-002204 | 機器の潤滑状態および定期試験を実施し、前回データと照合した結果、油中摩耗粒子の増加が確認されました。油中の粒子濃度は、油膜破断による発生や、油槽内などでの沈降が均衡したところで一定、いわゆる平衡状態になりますが、このバランスが崩れると増加する場合と減少する場合とに分かれます。本設備の場合、油中粒子の増加が確認されていますが、摩耗粒子の形態観察で金属接触が厳しい場合に発生するシビア粒子がやや多く観察されたことから、油中粒子が増加した要因は摩耗によるものと考えられます。但し、計数汚染度がNAS級と清浄であり、且つ、異常摩耗の早期発見パラメータであるフェログラフィーのIs値がのマイナス乗と良好の範囲にあることから、現在のところは継続使用可能な状態にあると判断できます。摩耗粒子の増加が局部的な油膜切れによるものであることから、今後さらに摩耗が進行する場合ありますので、今後は、ヶ月後に摩耗試験を実施し、摩耗の進行状況を確認することを推奨します。これらのことは、前回に比較して、計数汚染度はランク増加したものの良好の範囲にあり、SOAP／D-SOAPの鉄および錫濃度に変化がないこと異常摩耗の早期発見パラメータであるフェログラフィーのIs値がのマイナス乗と良好の範囲にあること以上のことから判断しています。潤滑油の基本特性潤滑油の基本特性は、良好の範囲にあることから、本試料油は継続使用可能と判断します。
報告№107-0366 報告№109-09292 | 分析№107-01900 分析№109-002099 | 109-002099 | 濾過前の試料油を分析した結果、計数汚染度が前回のNAS級から、今回NAS級に約年ヶ月でランク増加していました。摩耗粒子の形態観察およびフィルタ表面の異物観察で鉄錆等が観察されたため、汚染度が増加した要因は、摩耗による粒子の増加ではなく、外部から混入したと思われる異物によるものと考えられます。但し、異物の混入はありましたが、潤滑異常の早期発見パラメータである摩耗過酷度を示すIs値がの乗と非常に良好の範囲にあることから、潤滑状態は正常な状態にあると判断します。
報告№109-09136 報告№112-00132 | 分析№109-001160 分析№112-000544 | 112-000544 | 潤滑油は継続使用可能な状態にあると判断します。分析結果は良好と判断します。粘度粘度は.mm/sと新油値.mm/sに比較して、粘度変化率は+.％で、当社推奨の管理限界値である±％以内にあり、良好と判断します。水分は.ppmと当社推奨の管理限界値の以下にあり、良好と判断します。酸価は.mgKOH/gと新油値mgKOH/g以下にあり、良好と判断します。
報告№109-09136 報告№111-00053 | 分析№109-001160 分析№111-000253 | 111-000253 | 更油からの使用時間をもとに潤滑油の余寿命を評価したところ、潤滑油は次回定検まで使用可能と判断できました。次回定検時に更油を実施しない場合は、酸化安定度を知るための分析を実施し、余寿命を確認することを推奨します。酸化安定度はminであり、当社推奨の管理限界値のmin以上であることから、良好と判断します。
報告№107-4545 報告№109-09131 | 分析№107-02185 分析№109-001123 | 109-001123 | トライボ診断の結果、全てのデータが良好であることから、この油は継続使用可能と判断します。は良好と判断します。粘度は良好。粘度は.mm/sと新油値mm/sに比較して、粘度変化率は-.％で、当社推奨の管理限界値である±％以内にあり、良好と判断します。粘度はmm/sとなっています。粘度はmm/sとなっています。粘度指数はとなっています。粘度指数はとなっています。水分は良好。水分はppmと当社推奨の管理限界値の以下であり、良好と判断します。全酸価は良好。全酸価は.mgKOH/gと新油値.mgKOH/g以内にあり、良好と判断します。
報告№109-09136 報告№110-00196 | 分析№109-001160 分析№110-000755 | 110-000755 | 使用油の寿命を確認するため、を確認しました。潤滑油の寿命を決めるパラメータは、粘度の変化率、劣化の程度を示す全酸価、そして余寿命を知るRBOTなどです。本試料は、使用開始から年ヶ月経過していますが、分析の目的である今後年間の継続使用の可能性を判断するには、使用期間中の各パラメータの変化がどの程度であるかを評価する必要があります。そこで、年ヶ月経過した本試料の各パラメータを評価したところ、粘度変化率は+.％でほとんど変化していないことが分かり、また全酸価も年ヶ月の間に.mgKOH/gの微量な上昇に留まっていました。一方、潤滑油の残存寿命を示すRBOTは、約年ヶ月でminの減少でした。RBOTの減少傾向は、限界付近まで直線的な現象を示すことがわかっていることから、これを基に計算すると限界値到達予測日は年月と推定出来ました。このように、潤滑油の寿命を推定するパラメータは、すべての項目が年以上の余寿命を示していることがわかります。したがって、今後年間の使用には問題は無いと判断します。摩耗状態潤滑油中からはSOAPで銅、D－SOAPで鉄が検出されました。検出された金属は、粒子観察の結果から外部から混入したと思われる鉄錆等でした。摩耗状態は、異常摩耗の早期発見パラメータであるIs値であらわされますが、の乗と良好の範囲にあることから、現在のところ、潤滑状態は正常な状態にあると思われますが、今後、異物が軸受やギヤ歯面等に噛み込み摩耗が進行することが懸念されます。銅を使用した箇所の溶出・摩耗銅を使用した部分の溶出・摩耗が発生しています。亜鉛系添加剤を使用している潤滑油で銅が検出される場合、潤滑系統内でこれらの金属が亜鉛系添加剤の影響により溶出することが知られています。今回の検出は、この溶出と、潤滑部の摩耗との双方によるものと考えられます。今後、別紙鉱油の酸化に対する金属触媒の影響に示すように濃度の増加に伴い酸化速度が速まる可能性があります。汚染状態計数汚染度はNAS級と良好でしたが、粒子の分布状態を確認したところ、～μmサイズの粒子が比較的多く、鉄錆等の外部混入物が検出されたもの思われます。結論油の余寿命潤滑油は、寿命を示すパラメータの変化が全て年以上の使用が可能と判断出来ることから、年間の継続使用は問題ないと判断します。フィルタ性能の低下本設備の油系統には、μmのフィルタシステムが設置されていますが、これにもかかわらず、μmを超える外部混入物が多く確認されており、コンタミがバイパス回路を通過するなど濾過精度が低下している可能性が考えられます。潤滑油の劣化はなく継続使用可能な状態にありますが、フィルタ性能が低下している可能性があり、汚染物により摩耗が進行することが懸念されるため、フィルタの前後など系統の各部から採油を実施し、フィルタ精度の確認を実施するとともに、摩耗の進行および油の劣化状況を監視するため、定期的に分析を実施することを推奨します。理論的に求めた次回採油時期は、最短で約時間となりました。この時間は、油中汚染物が均一になるために必要とする時間であり、この時間を経過すれば、再分析の結果から潤滑状態の傾向を確認することが可能となります。計算結果を参考に次回採油時期を検討されることを提案します。
|  | 112-003139 | 軸受は継続使用可能な状態にあると判断します。但し、将来的な摩耗進行の有無を確認するためにも傾向監視を継続することが有効です。定期的な分析今後懸念される軸受メタルの摩耗の進行を監視するため、定期的に分析を実施することを推奨します。はフェログラフィーおよびSOAPの結果から総合的に判断した結果、正常な状態にあると考えられます。フェログラフィー【定量分析：Is値】Is値は異常摩耗の早期発見パラメータのつで、摩耗粒子を定量化するために用います。今回のIs値はの乗と低い値でした。フェログラフィー【定性分析：摩耗粒子および摩耗形態観察】分析結果から観察された全ての粒子量は少でした。Iカップリング発光分光分析【SOAP】検出された金属元素から発生箇所を推定すると、以下の通りでした。鉄、錫・軸受等リン、亜鉛、カルシウム・添加剤ナトリウム、ホウ素・外部混入異物
報告№109-09050 報告№109-09050 | 分析№109-000528 分析№109-000528 | 109-000528 | 今回の採油は、対象設備停止中にドレンプラグから実施しているため、別紙油中粒子の沈降の影響に示すように、沈降の影響を受けて分析データが高濃度に出る可能性があります。今回の分析は、以上のことを踏まえて結果を検討します。分析の結果、摩耗粒子診断で異常摩耗の早期発見パラメータであるIs値がの乗とやや高く、潤滑状態がやや厳しい状態にあることが分かりました。やや厳しい潤滑状態が発生した原因は、外部から混入したと思われる砂等の異物が、油膜に入り込み異物の角で切削作用を受けたためと思われます。摩耗形態の中で特に切削摩耗は、異物が混入していない状態に比較して、摩耗進行速度が速く注意が必要です。転がり軸受で切削摩耗が発生した場合、切削摩耗により生じた軌道面の損傷が起点となって転がり軸受の寿命となるフレーキングに進展し、寿命が分の程度に低下することも知られています。また、フリクションポリマは、タービン油が軸受摺動面で高圧下に押し込められ、高圧状態になると同時に圧縮熱も発生して高温状態にもなり、その結果、潤滑油が重合して発生することが知られています。そのため、高温高圧状態の解消がなされなければ、潤滑油は劣化する場合があります。切削摩耗発生の原因となる外部混入異物が残留している場合、この異物により切削摩耗が継続して発生する可能性があります。また、仮に更油が実施されていたとしても、更油だけでは異物を完全に排除できない可能性もありますので、念のため運転再開後に再分析を実施し、摩耗の発生状況を確認することを推奨します。尚、本設備の場合、ポンプの回転数から、理論的な分析周期をもとめ、この周期で採油を実施することで、仮に油が入れ替わっても分析結果から潤滑状態の傾向を確認することが可能となります。ポンプの回転数をお知らせください。特性低下全ての項目が良好の範囲にあったことから、特性低下は認められず良好と判断します。粘度は良好と判断します。粘度はmm/sと新油値.mm/sに比較して、粘度変化率は-％で、当社推奨の管理限界値である±％以内にあり、良好と判断します。全酸価は良好と判断します。全酸価は.mgKOH/gと新油値.mgKOH/g以下であることから、良好と判断します。酸化安定度の結果、良好と判断します。酸化安定度はminと当社推奨の管理限界値のmin以上であり、良好と判断します。汚染は良好と判断します。水分は良好と判断します。水分はppmと当社推奨の管理限界値の以下であり、良好と判断します。摩耗発生している摩耗形態は切削摩耗であることが分かりました。摩耗形態は切削摩耗が発生していることが分かりました。異常摩耗の早期発見パラメータであるIs値がの乗とやや高く、油中の摩耗粒子は、異物の噛み込みにより発生する切削粒子、局部的に高圧・高温となる場合に発生するフリクションポリマがやや多く観察されました。このことから、潤滑部で発生している摩耗形態は切削摩耗であることが分かりました。
報告№109-09136 報告№112-00467 | 分析№109-001160 分析№112-001960 | 112-001960 | 分析の結果は潤滑油及び軸受潤滑状態が正常であることを示す内容でした。そのため、潤滑油および軸受は継続使用可能な状態にあると判断します。はフェログラフィーおよびSOAP-Tの結果から総合的に判断した結果、正常な状態にあると考えられます。フェログラフィー【定量分析：Is値】Is値は異常摩耗の早期発見パラメータのつで、摩耗粒子を定量化するために用います。今回のIs値はの乗と低い値でした。フェログラフィー【定性分析：摩耗粒子および摩耗形態観察】分析結果から比較的多く観察された粒子は、以下の通りでした。正常な摩耗粒子・潤滑状態が正常なマイルド摩耗により発生。Iカップリング発光分光分析【SOAP-T】検出された金属元素から発生箇所を推定すると、以下の通りでした。鉛、銅、錫・軸受等カルシウム、ナトリウム・外部混入異物メタルの摩耗分析結果から軸受メタルの摩耗深さを求めました。計算はD-SOAPの結果で得られている錫濃度と油量Lから計算しました。当社の経験からメタル面積の約分の程度が摩耗したと仮定しました。その結果、メタル表面の平均的な摩耗深さは.μmとなり、メタルの表面粗さを軸受表面の一般的な粗さであるsと仮定すると、表面粗さの.％程度の摩耗であることから、軸受メタルは継続使用可能と判断できます。計数汚染度、重量汚染度は共に良好でした。．粘度、水分、酸価、IRの各データは良好でした。
報告№109-09249 報告№111-00550 | 分析№109-001747 分析№111-002580 | 111-002580 | 潤滑油および減速機は継続使用可能な状態であると判断します。但し、今後も摩耗の進行を傾向監視するため、以下の対策を推奨します。定期的な分析切削摩耗や凝着摩耗の進行を監視するため、定期的に分析を実施し、摩耗の進行状況を確認することを推奨します。フェログラフィー異常摩耗の早期発見パラメータとして摩耗粒子を定量化して評価するフェログラフィーのIs値は、潤滑状態がやや厳しいの乗でした。摩耗粒子の形態で比較的多く観察された粒子は、潤滑状態が正常な場合に発生する摩耗粒子異物の噛み込みにより発生する切削粒子金属潤滑部が局部的に油膜切れを起して発生するシビア粒子局部的に高圧・高温となる場合に発生するフリクションポリマでした。これらの摩耗粒子が観察された場合、潤滑部で発生している摩耗形態は、正常なマイルド摩耗異物による切削摩耗潤滑状態がやや厳しい凝着摩耗であり、そして局部的ではあるものの高圧・高温の箇所が発生していることも分かります。減速機で切削摩耗が発生した場合、減速機内部で使用されている転がり軸受が切削摩耗により生じた軌道面の損傷が起点となって寿命が分の程度に低下することがあることから、切削摩耗には十分注意する必要があります。切削摩耗の発生原因となる混入異物が残留している場合、この異物により切削摩耗が継続して発生する可能性があります。フリクションポリマは、潤滑油がギヤ歯面や軌道面に押し込められ高圧状態になると同時に、圧縮熱により高温状態になった結果、基油自身が重合反応を起こし生成することが知られています。そのため、高圧高温状態の解消がなされなければ、潤滑油の劣化が進行し、粘度上昇に因る潤滑異常に進展する場合があります。Iカップリング発光分光分析供試の潤滑油を分析した結果、検出された金属元素は、油中金属元素の結果表に示すように、鉄、鉛、銅、リン、カルシウム、バリウム、アルミニウム、ナトリウムでした。検出されたこれらの金属元素から発生箇所を推定すると鉄、鉛、銅・ギヤ・軸受等リン・オイル添加剤カルシウム、バリウム、アルミニウム、ナトリウム・外部混入異物であると思われます。このうち、機械部品が摩耗したと思われる元素はのグループです。汚染粒子数は当社推奨の管理限界値を超えていました。金属濃度で油の添加剤成分であるリンが検出され、フィルタ表面の異物観察で表面が茶褐色で金属片、鉄錆、砂等が観察されたことから、汚染度が高い要因は、摩耗とスラッジ、そして外部混入異物の影響と思われます。本試料油の添加剤は、一般に、タービン油に比較して極圧添加剤や摩耗防止剤などの濃度が高く、この影響で酸化安定度試験の結果が変動する傾向があります。そのため、ギヤ油の余寿命の評価をタービン油と同等の精度で得るには、酸化安定度の結果に加え、粘度、全酸価、有機物・有機化合物などのデータを総合的に判断することが必要です。粘度、全酸価、酸化安定度、有機物・有機化合物の各データは良好でした。分析結果特性低下特性低下に係るパラメータの分析結果は良好と判断します。粘度粘度は.mm/sと新油値.mm/sに対する粘度変化率は+.％で、当社推奨の管理限界値である±％以内にあり、良好と判断します。全酸価添加の全酸価は、油メーカによって初期値が違うため統一した管理基準を設定するのが困難であることから、当社では管理限界値を設定しておらず、新油分析値との比較及び他の分析項目の結果より全酸価の状態判断を行います。その結果、全酸価は.mgKOH/gと新油値.mgKOH/gに比較して変化はないことから、良好と判断します。酸化安定度酸化安定度はminであり、当社推奨の管理限界値のmin以上であることから良好と判断します。有機物・有機化合物有機物・有機化合物は、IRチャートによる新油分析値との比較の結果、cm-付近に劣化の兆候を示すカルボン酸の吸収が確認されていないことから、良好と判断します。色相はLであり、新油値のLに比較して大きな変化はなく、良好と判断します。汚染に係るパラメータの分析結果は、汚染粒子数は当社推奨の管理限界値を超えていました。水分はであり、当社推奨の管理限界値の以下であることから良好と判断します。汚染粒子数はNAS級以上であり、当社推奨の管理限界値のNAS級を超えていました。汚染度物重量はmg/mlでした。摩耗フェログラフィーによる摩耗粒子の観察の結果、潤滑状態が正常な場合に発生する摩耗粒子、異物の噛み込みにより発生する切削粒子、金属潤滑部が局部的に油膜切れを起して発生するシビア粒子、局部的に高圧・高温となる場合に発生するフリクションポリマが比較的多く観察されました。異常摩耗の早期発見パラメータであるフェログラフィーのIs値がの乗とやや高く、摩耗粒子の形態観察の結果、潤滑状態が正常な場合に発生する摩耗粒子、異物の噛み込みにより発生する切削粒子、金属潤滑部が局部的に油膜切れを起して発生するシビア粒子、局部的に高圧・高温となる場合に発生するフリクションポリマが比較的多く観察されました。金属濃度SOAP法により金属濃度を測定した結果、潤滑箇所で発生する金属接触によって検出される鉄がppm、銅がppm、油の添加剤成分であるリンがppm、外部から混入したと思われるアルミニウムがppm検出されました。金属濃度酸溶解法により金属濃度を測定した結果、潤滑箇所で発生する金属接触によって検出される鉄が.ppm、鉛が、油の添加剤成分であるリンが、外部から混入したと思われるカルシウムが、バリウム、アルミニウムが共に、ナトリウムが検出されました。
報告№106-0389 報告№106-0389 | 分析№106-02150 分析№106-02150 | 106-02150 | 分析の結果、潤滑状態は安定していることが確認され、潤滑油も継続使用可能な状態にあると判断します。但し、前回と同じく摩耗粒子形態観察でフレッティングにより発生したμm未満の赤錆が多く観察されました。フレッティングは、鉄系材料が接合されたり、勘合されていたりする部分から発生します。フレッティングによる赤錆が少量発生しても直ちに異常ではありませんが、起動停止が頻繁にあるような場合には、軟らかい軸受表面に、硬いフレッティング粒子が埋め込まれそれが原因で、起動時のトルク増大による起動開度の増加にも繋がる事があります。現在のところ、軸受は継続使用可能と判断しますが、巡視の際には起動開度の増大や、主機の発停時の軸受温度の跳ね上がり等の変化に注意して下さい。又、埋め込まれたこれらの粒子による摩耗の進行も懸念されるため、定期的に分析を実施し、汚染状況及び摩耗の進行状況を確認されることを推奨します。これらのことは、前回に比較して、計数汚染度はランク減少し、SOAP／D-SOAPの鉄及び錫濃度は減少傾向にあることを示す粘度、水分、全酸価、IR、RBOTの各データが良好の範囲にあること異常摩耗の早期発見パラメータであるフェログラフィーのIs値が.と良好の範囲にあるものの、摩耗粒子形態観察の結果、フレッティングにより発生した赤錆が多く観察されたこと以上のことから判断しました。は良好と判断します。粘度は良好と判断します。粘度はmm/sと新油値mm/sに比較して、粘度変化率は+.％で、当社推奨の管理限界値である±％以内にあり、良好と判断します。水分は良好と判断します。水分はと当社推奨の管理限界値の以下であり、良好と判断します。全酸価は良好と判断します。全酸価は.mgKOH/gと新油値.mgKOH/gに比較して大きな変化はなく、良好と判断します。IRの結果、良好と判断します。IRの結果、油劣化の兆候を示すカルボン酸の吸収が確認されていないことから、良好と判断します。RBOTの結果、良好と判断します。RBOTはminと当社推奨の管理限界値のmin以上であり、良好と判断します。は良好と判断します。計数汚染度は良好と判断します。計数汚染度はNAS級と当社推奨の管理限界値のNAS級以内であり、良好と判断します。重量汚染度は良好と判断します。重量汚染度は.mg/mlと当社推奨の管理限界値のmg/ml以内であり、良好と判断します。機器の潤滑状態摩耗粒子形態観察の結果、フレッティングにより発生した赤錆が多く観察されました。SOAPの結果、軸受の摩耗を示す錫が検出されました。SOAPの結果、鉄、軸受の摩耗を示す錫が共にppm、油の添加剤成分であるリンがppm、バリウムがppm検出されました。D－SOAPの結果、軸受の摩耗を示す錫が検出されました。D－SOAPの結果、鉄が、銅が、軸受の摩耗を示す錫が、油の添加剤成分であるバリウム、外部から混入したカルシウム、ナトリウムが共に検出されました。フェログラフィーの結果、フレッティングにより発生した赤錆が多く観察されました。異常摩耗の早期発見パラメータであるフェログラフィーのIs値が.と良好の範囲にあるものの、摩耗粒子形態観察の結果、フレッティングにより発生した赤錆が多く観察されました。
報告№101-6144 | 分析№101-01582 | 101-01582 | 濾過前の試料油を分析した結果、計数汚染度、重量汚染度を除く項目は良好でした。前回に比較して、計数汚染度がNAS級からNAS級にヶ月間でランク上昇し、重量汚染度はmg/mlからmg/mlに.mg/ml増加していました。SOAP／D－SOAPの結果、鉄、銅、錫、亜鉛が各々上昇し、フェログラフィーの摩耗粒子の形態観察の結果、外部から混入した砂、鉄錆が多く見られることから、汚染要因は、外部から混入した砂、鉄錆等の異物、主軸及び軸受の摩耗によるものと考えられました。今後、外部から混入した異物が軸受摺動面に噛み込み摩耗が進行する場合があるため、摩耗進行の予防措置として濾過を実施することを推奨します。尚、セグメント方式の軸受である場合、軸受台金の支持部に銅、亜鉛を含む部材を使用していることがあります。SOAP／D－SOAPで検出されている銅及び亜鉛は、この支持部の摩耗により発生している場合がありますので、構造をご確認ください。
報告№108-0387 報告№109-09069 | 分析№108-02609 分析№109-000676 | 109-000676 | 今回の採油は、主機停止中にドレンバルブから実施しているため、別紙油中粒子の沈降の影響に示すように、沈降の影響を受けて分析データが高濃度に出る可能性があります。今回の分析は、以上のことを踏まえて結果を検討します。本試料油は、高濃度と思われる箇所から採油したにもかかわらず、油中金属濃度は前回と同様、或いはむしろ濃度が若干減少していました。観察された粒子に、疲労摩耗粒子が観察されていますが、現在のところは正常な潤滑状態の範囲にあると判断します。但し、転がり軸受で疲労摩耗が発生している場合、比較的早い時期にフレーキングに進展する場合も考えられますので、定期的に分析を実施し、摩耗の進行速度を確認されることを推奨します。一方、である粘度、水分、全酸価、IRの各データは良好の範囲にあることから、この油は継続使用可能と判断します。これらのことは、異常摩耗の早期発見パラメータであるフェログラフィーのIs値がの乗と良好の範囲にあるものの、摩耗粒子の形態観察の結果、疲労摩耗粒子が多く観察されたことSOAPの鉄濃度に変化はなく、D－SOAPの鉄濃度は減少したことである粘度、水分、全酸価、IRの各データが良好の範囲にあること以上のことから判断しています。尚、トライボ診断では、バックラッシの増加量を分析結果から計算できますので、構造が確認できる図面、ギヤの形式、歯形、モジュール、歯数、入力側の回転数、増速比、歯幅をお知らせ下さい。計算結果をご報告いたします。
報告№109-09136 | 分析№109-001160 | 113-002326 | 対象設備は継続使用可能な状態にあると判断します。但し、水分濃度が高く、SOAP-Tでカルシウムが非常に高い値で検出されました。カルシウム化合物が多量に生成されていると考えられます。このカルシウム化合物はメタル等の摺動面に噛み込み切削摩耗をさせます。本試料はカルシウム固形分が桁オーダーと高濃度であることから、切削摩耗が高い確率で発生することが懸念されます。そのため、以下の対策を推奨します。至急更油および次回点検でピストンリング、シリンダライナの点検水分の影響により金属表面で腐食摩耗が発生し、発生した鉄錆等の粒子が潤滑部に噛み込み、摩耗が進行することが懸念されます。また、当該機の油中からカルシウム化合物が非常に高い濃度で検出されたため、この化合物がコンロッドメタルやクランクメタルの摩耗を促進させる懸念があることから、至急更油を推奨します。また、化合物発生の原因は、ピストンリング、シリンダライナの摩耗によって燃焼ガスのシール性が低下し、燃焼ガス中の硫黄分と油中のカルシウム添加剤が反応するためと考えられます。そのため、次回点検ではピストンリング、シリンダライナの摩耗状態の点検を推奨します。定期的な分析今後の摩耗推移を監視するため、定期的な分析実施を推奨します。異常摩耗の早期発見のパラメータであるIs値は、レベルとやや高い値でした。また、潤滑部の摩耗が認められたため、定期的に潤滑油分析を実施し、摩耗推移を監視することが有用と考えます。フェログラフィーで比較的多く観察された粒子は、以下の通りです。正常な摩耗粒子・潤滑状態が正常なマイルド摩耗により発生。シビア粒子・潤滑状態がやや厳しい凝着摩耗により発生。極微小領域で油膜切れが発生したことを示します。シビア粒子は、摩擦面が将来的に異常摩耗へ進展する可能性を示唆しているため、傾向監視が有用と思われます。詳細は、別紙傾向監視が必要な摩耗粒子をご覧ください。コンロッドメタル、クランクメタルの摩耗SOAP-Tメタルの主成分である錫がppm、鉛がppm、銅が検出されたことから、コンロッドメタル、クランクメタルが局部的に摩耗していると推定されました。検出されたメタル成分は、現時点では低濃度であることから継続使用に支障がない範囲であると判断しますが、今後、摩耗が進行し異常摩耗に進展することを防止するため、傾向分析による摩耗推移の監視が有用です。詳細は、別紙コンロッドメタル・クランクメタルの摩耗をご覧ください。固形カルシウム化合物の生成SOAP-Tでカルシウムが検出されました。この固形カルシウムは、潤滑油に混入した燃焼ガス中の酸成分がカルシウム添加剤と中和反応して生成される比較的硬い化合物のため、摺動面に噛み込み、切削摩耗が進行することが懸念されます。詳細は、別紙固形カルシウム化合物の生成をご覧ください。粘度、酸価、塩基価の各データは良好です。水分はppmと当社推奨の管理限界値を超えていました。今後、水分の影響でエンジン内部に錆が発生し、その影響で摩耗が発生する懸念があります。
|  | 113-001465 | 分析の結果、スラッジの発生が確認され、粘度および酸価の上昇が確認されたことから、潤滑油は劣化が進行していると判断します。また、油中の重量汚染度が高いことから、異物の噛み込みによる摩耗が懸念されます。今回は採油条件の影響で、汚染度が高くなっている可能性がありますが、念のために示す対策を推奨します。更油分析の結果、油の劣化が進み、その影響で粘度が上昇してスラッジも発生していることが分かりました。油が劣化した場合の粘度は、一端上昇し始めると劇的に上昇することがあります。また、粘度上昇により粘性抵抗が増大して油温も上昇します。さらに、油中の酸成分により金属表面が腐食することがあります。本試料は劣化が進んでおり、汚染度が高く、スラッジも確認されていることから、更油を推奨します。定期的なトライボ診断実施定期的な分析を実施することにより、データの変化から異常の兆候を早期に発見することが可能となります。今後懸念される汚染度の増加、摩耗の進行を監視するため、更油後は定期的なトライボ診断の実施を推奨します。最適な採油方法本試料油は、機器停止中にドレンバルブから採油されているため、分析データが高濃度に出ていると推定されます。正確なデータによる診断を行うためにも、今後の採油は、極力運転中もしくは停止直後の油槽中層部から実施されることを推奨します。粘度の上昇および油劣化の進行が確認されました。粘度粘度は、mm/sと、新油値のmm/sに比較して粘度変化率が+％となり、当社推奨の管理限界値である±％以内であるものの、上昇傾向にあると判断します。今後、さらに粘度が上昇し、適正な粘度範囲外で使用した場合、粘性抵抗が増大することにより、油温が上昇して、油劣化の進行に繋がることが懸念されます。水分はppmと当社推奨の管理限界値以下であり、良好と判断します。酸価は、.mgKOH/gと新油値.mgKOH/gに比較して高く、油劣化が進行していると判断します。今後、油中の酸成分の影響で金属表面が腐食して発生する腐食摩耗に進展することが懸念されます。重量汚染度は当社推奨の管理限界値を超えていました。フィルタ表面の異物観察で、フィルタ表面が茶褐色であり、金属片、粘ちょう物、鉄錆、砂等が観察されたことから、汚染度が高い要因は、摩耗、スラッジ、外部混入異物の影響と思われます。計数汚染度計数汚染度はNAS級以上と当社推奨の管理限界値NAS級以下であるものの、やや高い値でした。重量汚染度はmg/mlと当社推奨の管理限界値mg/mlを超えていました。光学顕微鏡写真重量汚染度で濾過したフィルタ表面上の夾雑物を光学顕微鏡で観察した結果、フィルタ表面が茶褐色であり、金属片、スラッジ、鉄錆、砂等が観察されました。
報告№109-09136 | 分析№109-001160 | 112-002829 | 粘度がISOVG規格外にありました。また、油中の汚染度が高いことから、以下の対策を推奨します。対象設備は継続使用可能な状態にあると判断します。但し、将来的な摩耗進行の有無を確認するためにも傾向監視を継続することが有効です。濾過摩耗粒子や異物等がギヤ歯面や軸受軌道面に噛み込むことによる摩耗の進行が懸念されるため、可能であれば濾過を推奨します。定期的な分析今後懸念される切削摩耗、凝着摩耗、そして疲労摩耗の進行を監視するため、定期的に分析を実施することを推奨します。新油との比較による評価を示す粘度、酸価のデータは新油データを基準として評価しています。今回は油名が不明であったため評価できませんでしたが、今後評価する場合は、使用している新油を同時に分析することをご検討下さい。使用油名の再確認粘度が規格外にあるため、使用油名の再確認を推奨します。はフェログラフィーおよびSOAP-Tの結果から総合的に判断した結果、継続使用は可能ですが、機器の機能を保持するためにも傾向管理が有用と考えます。フェログラフィー【定量分析：Is値】Is値は異常摩耗の早期発見パラメータのつで、摩耗粒子を定量化するために用います。Is値はの乗とやや高い値でした。フェログラフィー【定性分析：摩耗粒子および摩耗形態観察】分析結果から比較的多く観察された粒子は、以下の通りでした。切削粒子・異物や金属表面の微小突起による切削摩耗により発生。シビア粒子、銅系シビア粒子・潤滑状態がやや厳しい凝着摩耗により発生。金属潤滑部が局部的に油膜切れを起していると考えられます。疲労摩耗粒子・繰返し応力を受けて発生。黒錆・潤滑状態がやや厳しい凝着摩耗により発生。金属接触が厳しく、且つ、高い摩擦熱が発生していると考えられます。フリクションポリマ・局部的に高圧・高温となる場合に発生。観察された摩耗粒子の中でも切削粒子、シビア粒子、黒錆は、将来的な摩耗の進行に繋がる可能性を示唆しているため、傾向監視が必要と思われます。減速機で切削摩耗が発生した場合、減速機内部で使用されている転がり軸受が切削摩耗により生じた軌道面の損傷が起点となって寿命が分の程度に低下することがあることから、切削摩耗には十分注意する必要があります。切削摩耗の発生原因となる混入異物が残留している場合、この異物により切削摩耗が継続して発生する可能性があります。シビア粒子、黒錆は、凝着摩耗に分類されます。これらの摩耗粒子は、ギヤ歯面や軸受軌道面で凝着、破断を繰り返し、この過程で生じる移着粒子が成長して摩耗粒子となります。そのため、ギヤ歯面や軸受軌道面では局部的に油膜切れが発生していることを示しています。この状態が継続した場合、摩耗粒子のサイズは徐々に大型化していき、設備の損傷に至る場合がありますので、傾向監視が必要です。Iカップリング発光分光分析【SOAP-T】検出された金属元素から発生箇所を推定すると、以下の通りでした。鉄、鉛、銅、錫、亜鉛・ギヤ、軸受等リン・添加剤カルシウム、バリウム、アルミニウム、ナトリウム・外部混入異物計数汚染度は、NAS級以上と当社推奨の管理限界値を超えていました。摩耗粒子の形態観察およびSOAP-Tの結果から、汚染度が高い要因は摩耗と外部混入異物の影響と思われます。粘度粘度は.mm/sとISOVG規格外にありました。適正な粘度範囲で使用していない場合、粘性抵抗が増大することにより、油温が上昇して、油劣化の進行に繋がることが懸念されます。水分はppmと当社推奨の管理限界値以下であり、良好でした。酸価は油名が不明であったため、新油データとの比較ができず評価できませんでした。潤滑油および設備の劣化比較と傾向前回、フェログラフィーおよびSOAP-Tは実施していないため、比較はできませんでした。計数汚染度は、前回同様にNAS級以上と当社推奨の管理限界値NAS級を超えていました。粘度粘度は前回に比較してmm/sから.mm/sに低下しているものの、前回同様にISOVG規格外にありました。水分は前回に比較して.ppmからppmに増加しているものの、前回同様に当社推奨の管理限界値以下であり、良好でした。酸価は前回に比較して.mgKOH/gから.mgKOH/gに低下していることから、油劣化は進行していないと考えられます。
報告№109-09136 報告№112-00209 | 分析№109-001160 分析№112-000848 | 112-000848 | 前回同様に潤滑油は清浄な状態にあることが確認されました。前回に比較して計数汚染度はNAS級から等級に変化はなく、重量汚染度は.mg/mlから.mg/mlに減少し、良好でした。
報告№108-0204 報告№108-7513 | 分析№108-01503 分析№108-02002 | 108-02002 | 初期試験を実施し、前回データと照合した結果、油中摩耗粒子の減少が確認されました。油中の粒子数は、外部要因や内部要因により増加し、一方ではフィルタやストレーナで捕捉され、或いは油槽内や配管内部で沈降したりすることで減少して発生量と減少量とがバランスしたところでいわゆる平衡状態になります。本軸受の場合、監視している粒子サイズを捕捉するフィルタ類の設置はなく、これによる減少がありませんので、～μmサイズの油中粒子が減少した理由は、摩耗粒子の発生がほとんどなく、油系統内部で沈降があったためと考えられます。以上のことから、本軸受の摩耗の進行はなく、潤滑状態は安定した状態にあったものと判断します。尚、潤滑油の基本特性も良好の範囲にあることから継続使用可能と判断します。これらのことは、前回に比較して、計数汚染度はランク増加したものの管理限界値内にあり、SOAP／D-SOAPの鉄および錫濃度に変化がないこと異常摩耗の早期発見パラメータであるフェログラフィーのIs値がのマイナス乗と良好の範囲にあることを示すIR、RBOTの各データが良好の範囲にあること以上のことから判断しました。
報告№109-09136 報告№109-09384 報告№109-09125の分析結果で、スラッジの発生が確認された。対策として当社清浄分散剤ＴＳ－６０４の投与とろ過を実施した。 | 分析№109-001160 分析№109-002558 | 109-002558 | 本試料の分析目的は、TS－の投与前の状態を確認する。TS－投与前の分析を実施した結果、計数汚染度はNAS級とやや高く、重量汚染度はmg/mlと当社推奨の管理限界値を超えていました。油中金属濃度の結果、鉄、クロム、油の添加剤成分であるリン、亜鉛が検出され、鉄およびクロムを使用した箇所の摩耗と油添加剤の析出が確認されました。フィルタ表面の異物観察でフィルタ表面が茶褐色になっていたことから、汚染要因は、主に、油添加剤の析出により発生したスラッジによるものと思われます。
報告№109-09136 報告№112-00049 今後、バルブ類の動作障害やフィルターおよびストレーナーの目詰まりが発生することが懸念されるため、報告№111-00629で報告した通り、更油を推奨します。 | 分析№109-001160 分析№112-000120 | 112-000120 | 前回同様に計数汚染度はやや高く、重量汚染度は当社推奨の管理限界値を超えていました。D－SOAPで油の添加剤成分であるリンが検出され、フィルタ表面の異物観察で表面が茶褐色で粘ちょう物が見られたことから、汚染度が高い要因は、スラッジの影響と思われますので、以下の対策を推奨します。更油前回に比較して計数汚染度はNAS級から等級に変化はなく、重量汚染度はmg/mlからmg/mlに僅かに減少したものの、当社推奨の管理限界値を超えていました。D－SOAPで油の添加剤成分であるリンが検出され、フィルタ表面の異物観察で表面が茶褐色で粘ちょう物が見られたことから、汚染度が高い要因は、スラッジの影響と思われます。油中金属濃度前回同様にD－SOAPで油の添加剤成分であるリンが検出されました。
報告№106-6102 報告№106-6115 | 分析№106-02223 分析№106-02463 | 106-02463 | 分析の結果、全てのデータが良好であることから、この油は継続使用可能であり、潤滑状態も正常と判断します。但し、全酸価が.mgKOH/gと無添加油としては高い値ですが、これは、SOAPの結果でJOMOタービンには使用されていないリン、亜鉛が検出されたことから、以前使用していたDTEヘビーメディアムの影響と考えられます。尚、本設備には濾過機が設置されているため、今後潤滑状態をより正確に把握するには、濾過機の入口と出口から採油を実施し、変動する濾過効率を分析する毎に評価し、それを基に汚染の状況を確認されることを推奨します。
報告№109-09094 報告№112-00124 | 分析№109-000916 分析№112-000500 | 112-000500 | グリースは継続使用可能な状態にあると判断します。グリースの物理的性状は良好と判断します。≪状態監視とパラメータ≫分析の目的および各分析のパラメータは以下の通りです。特性低下目的：グリースの分析結果から、グリースの物理的性状や劣化傾向などを確認する。酸価JISK赤外線吸収スペクトルJISKちょう度JISK滴点JISK摩耗目的：グリース中の摩耗粒子を分析する事により、回転・摺動部の潤滑状態、摩耗劣化の程度、余寿命などを解析する。摩耗診断電子顕微鏡観察JISKX線マイクロアナリシス油中金属濃度JISK≪分析結果≫特性低下酸価：良好酸価mgKOH/gは新油値のmgKOH/g以内にあることから、問題は無いと判断します。赤外線吸収スペクトル：良好ちょう度：良好ちょう度値はと当社推奨の管理限界値であるから以内に留まっています。滴点：良好滴点はと新油値のに比較して低く、耐熱性が低下していました。しかし、ちょう度が良好の範囲にあり、かつ、有機物・有機化合物試験の結果で油劣化の兆候を示すカルボン酸の吸収が見られないことから、問題は無いと判断します。摩耗摩耗診断電子顕微鏡観察・X線マイクロアナリシス：今回は実施していません。油中金属濃度：今回は実施していません。
報告№109-09136 報告№111-00647 | 分析№109-001160 分析№111-003271 | 111-003271 | 潤滑油は継続使用可能な状態にあると判断します。粘度、全酸価、IR、RBOTの各データは良好でした。油の余寿命は、使用油の使用期間または使用時間が不明であったため、ご依頼の油の余寿命に関する検討は行えませんでした。但し、分析の結果で新油値がminであったことから、使用期間を仮にヶ月間と仮定すれば余寿命は十二分にあると言えます。可能であれば、使用期間、あるいは使用時間の情報をご提供下さい。水分は良好でした。
報告№107-4545 報告№109-09131 | 分析№107-02185 分析№109-001132 | 109-001132 | トライボ診断の結果、全てのデータが良好であることから、この油は継続使用可能と判断します。は良好と判断します。粘度は良好。粘度は.mm/sと新油値mm/sに比較して、粘度変化率は-.％で、当社推奨の管理限界値である±％以内にあり、良好と判断します。粘度はmm/sとなっています。粘度はmm/sとなっています。粘度指数はとなっています。粘度指数はとなっています。水分は良好。水分はppmと当社推奨の管理限界値の以下であり、良好と判断します。全酸価は良好。全酸価は.mgKOH/gと新油値.mgKOH/gに比較して高いものの、IRの結果で油劣化の兆候を示すカルボン酸の吸収が確認されていないことから、良好と判断します。
報告№107-0366 報告№108-0365 | 分析№107-01900 分析№108-02459 | 108-02459 | 濾過前の試料油を分析した結果、摩耗粒子形態観察でμmサイズのシビア粒子が観察されています。観察されたシビア粒子は、視野に個と少ないため、現状の潤滑状態は正常と判断しますが、シビア粒子は金属接触を伴う混合潤滑で発生するため、今後も監視が必要です。これらの障害発生に対する弊害を勘案の上、ヶ月以内に再度分析を実施し、汚染状況及び摩耗の進行状況を確認されることを推奨します。
報告№106-0025 報告№106-0518 | 分析№106-00118 分析№106-03013 | 106-03013 | 、汚染状態を確認する。分析の結果、を示す粘度、水分、全酸価、IR、RBOTの各データは良好でした。一方、計数汚染度がNAS級とやや高い値でした。光学顕微鏡写真で金属片、外部から混入したと思われる鉄錆、砂等の異物が多く確認されたことから、汚染度が高い原因は、金属片と外部から混入したと思われる異物の影響と考えられました。観察された外部混入異物は、採油が機器停止中に恒設ドレンラインから実施されているため、排油配管内部に堆積していた汚染粒子を採取した可能性があります。今回潤滑油を全量抜き取っておりますので、新油を充填する際にはフラッシングを念入りに実施することを推奨します。尚、光学顕微鏡写真の結果で、赤錆がやや多く観察されています。この赤錆は、外部から混入する以外に、フレッティングの影響で発生することがあり、この場合、摩耗が進行することが懸念されます。このことを確認するため、今回試料油に対してフェログラフィーおよびSOAP／D－SOAPによる摩耗診断を追加実施されることを推奨します。尚、追加分析の実施で摩耗の発生が確認された場合、更油後も発生し続ける可能性があるため、機器運転再開後に再度分析を実施し、摩耗の発生状況を確認することが必要になる場合があります。
報告№109-09136 報告№113-00112 | 分析№109-001160 分析№113-000431 | 113-000431_date130801 | トライボ診断を実施した結果、当該機の潤滑箇所は継続使用可能な状態であり、連続運転を継続し続けない限り、今年度中直ちに予防保全としての分解点検を実施する状態ではないと判断しました。但し、今回トライボ診断を実施した結果から、今後懸念されるカルシウム濃度の増加や異常な摩耗粒子である切削摩耗、凝着摩耗の発生進行を監視するため、当該機のトライボ診断を回／年実施され、適切な分解点検時期を確認されることを推奨します。これらのうち、するものですが、常用機のように一部のメタルではで生成したカルシウム化合物により生じるこれ、となっている可能性が高い相対なお、当該機の次回点検まで潤滑箇所に異常を起こさず、状態をより長く維持するためにも、油濾過により相対的に汚染度を低くする方法を推奨します。トライボ診断を実施した結果、現時点の当該機は、継続使用可能な状態にあると判断します。但し、当該機はピストンリングやオイルリングが摩耗して燃焼ガスのシール性が低下し始めていると推定されます。また、軸受メタルのピストンピンメタル又は、クランクピンメタルの一部に摩耗している箇所があると推測されます。以下の推奨内容を参考にされて今後のメンテナンスにお役立て下さい。定期的なトライボ診断実施潤滑油中のカルシウム濃度の増加や、異常摩耗粒子である切削摩耗、凝着摩耗の進行が懸念されることから、定期的な監視をトライボ診断で実施することにより、異常の兆候を早期に発見することが可能となりますので、回／年の定期的なトライボ診断の実施を推奨します。次回の点検で当該機潤滑箇所の点検とエンジンオイルの更油又は、油濾過当該機の潤滑箇所であるピストンのピストンリング、メタル軸受の主軸メタルやクランクピンメタル等の潤滑箇所の状態を、次回の開放点検時に確認を推奨すると共に、エンジンオイルの更油を推奨します。これは、当該機の油中からカルシウム化合物が非常に高い濃度で検出されたため、この化合物が更に潤滑箇所の摩耗を促進させる懸念があるためです。点検や更油の対策が直ぐに出来ない場合は、油濾過により相対的に汚染度を低くする方法を推奨します。実施後は、再度トライボ診断を実施することにより、処理後のデータとして継続的な傾向監視を実施して下さい。油濾過は、当社製油濾過装置によって運転中にエンジンオイルの濾過を実施することで、油中の汚染物や水分なども油濾過装置のエレメントに吸着して処理できますので、高性能油濾過装置の活用を推奨します。次回の点検で当該機潤滑箇所の点検とエンジンオイルの更油又は、油濾過濾過当該機の潤滑箇所であるピストンのピストンリングやオイルリング、メタル軸受のピストンピンメタルやクランクピンメタル等の潤滑箇所の状態を、次回の開放点検時に確認を推奨すると共に、エンジンオイルの更油、或いは、濾過濾過を推奨します。これは、当該機の油中からカルシウム化合物がやや高い濃度で検出されたため、この化合物が更に潤滑箇所の摩耗を促進させる懸念があります。カルシウム化合物発生の原因は、ピストンリングやオイルリングの摩耗によって燃焼ガスのシール性が低下し、燃焼ガス中の硫黄分と油中のカルシウム添加剤が反応するためと考えられます。点検や更油の対策が直ぐに出来ない場合は、油濾過濾過により相対総体的に汚染度を低くする方法を推奨します。実施後は、再度トライボ診断を実施することにより、処理後のデータとして継続的な傾向監視を実施して下さい。油濾過濾過は、当社製油濾過濾過装置によって運転中にエンジンオイルの濾過濾過を実施することで、油中の汚染物や水分なども油濾過濾過装置のエレメントに吸着して処理できますので、高性能油濾過濾過装置の活用を推奨します。新油との比較による評価を示す粘度、酸価、IR、塩基価のデータは新油データを基準として評価しています。今回は新油データが不明であったため良否の評価ができませんでしたが、今後分析を実施する場合は、使用している新油を同時に分析することをご検討下さい。定期的な分析定期的な潤滑油分析によるトライボ診断を実施することにより、分析データの変化から異常の兆候を早期に発見することが可能となります。また、今回は対象設備の回目の分析であるため、最低でもあと回分析を実施し、今後懸念されるカルシウム濃度の増加、切削摩耗、凝着摩耗の進行を監視することを推奨します。潤滑油は、酸化劣化はなく、添加剤の機能も満たされており、物理的性状は良好でした。粘度、酸価、塩基価については新油値が不明であったため、粘度、塩基価はジェネシスクリーンディーゼルW-の新油カタログ値と比較をし、酸価は良否の評価ができませんでした。粘度粘度は、mm/sと新油カタログ値のmm/sに比較して粘度変化率が-％となっており、当社推奨の管理限界値である±％以内にあり、良好と判断します。水分はppmと当社推奨の管理限界値以下にあり、良好と判断します。酸価・IR酸価劣化の進行度は、酸価およびIRの結果から総合的に判断します。酸価は、gKOH/gと測定されたものの、良否の評価ができませんでした。但し、IRチャートの結果、油劣化の兆候を示すカルボン酸の吸収が確認されていないことから、潤滑油は酸化劣化していないと判断します。塩基価はmgKOH/gと新油カタログ値を元にした限界値mgKOH/g以上にあり、良好と判断します。はフェログラフィーおよびSOAP-Tの結果から総合的に判断した結果、継続使用は可能ですが、今後の機器の機能を確認するためにも傾向管理が有用と考えます。フェログラフィー【定量分析：Is値】Is値は異常摩耗の早期発見パラメータのつで、摩耗粒子を定量化するために用います。今回のIs値はの乗とやや高い値でした。フェログラフィー【定性分析：摩耗粒子および摩耗形態観察】分析結果から観察された代表的な粒子は、以下の通りでした。正常な摩耗粒子・潤滑状態が正常なマイルド摩耗により発生。切削粒子・異物や金属表面の微小突起による切削摩耗により発生。黒錆・潤滑状態がやや厳しい凝着摩耗により発生。金属接触が厳しく、且つ、高い摩擦熱が発生していると考えられます。フリクションポリマ・局部的に高圧・高温となる場合に発生。鉄錆・外部から混入したと考えられます。観察された摩耗粒子の中でも切削粒子、黒錆は、将来的な摩耗の進行に繋がる可能性を示唆しているため、傾向監視が必要と思われます。切削摩耗は、他の摩耗形態に比較して摩耗進行速度が速く注意が必要で、定期的なトライボ診断による状態監視が必要と考えます。切削摩耗の原因となる混入異物が残留している場合、この異物により切削摩耗が継続して発生する可能性があります。黒錆は凝着摩耗に分類されます。この摩耗粒子は、摺動面で凝着、破断を繰り返し、この過程で生じる移着粒子が成長して摩耗粒子となります。そのため、摺動面では局部的に油膜切れが発生していることを示しています。この状態が継続した場合、摩耗粒子のサイズは徐々に大型化していき、設備の損傷に至る場合がありますので、傾向監視が必要です。Iカップリング発光分光分析【SOAP-T】検出された金属元素から発生箇所を推定すると、以下の通りでした。鉄、銅、ニッケル、錫・エンジン部品リン、亜鉛、カルシウム・添加剤アルミニウム、ナトリウム・外部混入異物カルシウムの析出SOAP-Tでカルシウムが.ppmとやや高い値で検出されました。エンジン油中にカルシウム化合物が高い濃度で検出された場合、この化合物がピストン主軸ピンメタルや、クランクピンメタル摺動面に噛み込んで摩耗させたり、メタルに埋め込まれて摩耗を促進させたりする原因になるなどの悪影響を生じることが、当社の研究結果から判明しています。この影響については、別紙カルシウムの析出をご覧ください。軸受の摩耗SOAP-Tで軸受メタルの主成分である錫が検出されました。軸受メタルがの潤滑状態が直ちに異常にならないと思われますが、メタル成分が検出されていることからメタルの一部に油膜切れが発生していることの証明になります。一般に排水機場の稼働率は低稼働率であり、起動停止回数が多い傾向に有るため当該機のメタル成分の増加要因は、起動停止時に油膜切れが生じて発生していると推定されます。一定時間経過後に再分析し、傾向監視によるメタルの摩耗状態を確認する必要があると思われます。メタル軸受の摩耗SOAP-Tで錫、銅.ppm、ニッケルppmが検出されたことから、メタル軸受のピストンピン主軸メタル又は、クランクピンメタルからの摩耗が発生していると推測されます。一般的にディーゼルエンジンのメタル軸受は積層構造になっており、軸受メタルの最表面は錫や鉛のホワイトメタル層が存在し、その下にニッケル層、更にその下には銅と鉛の合金であるケルメット層が存在します。以上のことから今回検出された金属成分の錫、銅、ニッケルは、メタル軸受から析出されたと考えられます。積層構造クランクメタルの断面写真の通りです。積層構造クランクメタルの断面写真 その他銅を使用した箇所の溶出・摩耗潤滑油系統内で銅を使用している箇所は、潤滑油冷却器の配管などが考えられます。この箇所で溶出・摩耗が発生する場合は以下のことが考えられます。潤滑油冷却器の配管で摩耗していた場合、配管取付け部に緩みが生じて配管が振動し、継手部が外れたり、亀裂が生じたりして冷却水の混入にいたる場合があります。亜鉛系添加剤の影響により、潤滑油冷却器の配管で溶出していた場合、ピンホールが発生して冷却水の混入に至る場合があります。今後、油劣化の進行や水分濃度が上昇することに注意が必要です。計数汚染度計数汚染度はNAS級以上と汚染されていました。なお、前回と比較してμm～μm迄の各レンジの粒子数は、前回より増加していることが確認できました。重量汚染度は、mg/mlと前回の汚染度よりmg/ml増加していました当社の経験上、データが桁以上の場合は、汚染されていると判断します。重量汚染度はmg/mlと汚染されていました。光学顕微鏡写真重量汚染度で濾過したフィルタ表面上の夾雑物を光学顕微鏡で観察した結果、金属片、カルシウム化合物、鉄錆、砂等が観察されました。粒度分布粒度分布は.～μmの範囲にあり、.μmにピークが確認されました。μm以下の粒子が多いことから、これらのほとんどは、燃焼して発生した煤すす等が油中粒子の主成分であるとことが推定されます推測できます。はフェログラフィーおよびSOAP-Tの結果から総合的に判断した結果、継続使用は可能ですが、今後の機器の機能を確認するためにも傾向管理が有用と考えます。当該機の油中金属濃度のうち、鉄とカルシウムの固形分濃度が前回に比較して増加していることが分かりました。これらのうち、鉄の濃度上昇は、オイルリングとシリンダライナの摺動面で油膜が形成し難くなって発生したと推定されます。固形分のカルシウムは、エンジンオイル中に添加されているカルシウム系の添加剤が、燃焼ガスや未燃焼ガス中の硫黄分と化学反応して生成することから、ピストンリングのシール性の低下が懸念されます。当社の研究によれば、固形分として生成し析出したカルシウム濃度がを超えた場合、主軸メタルやクランクピンメタルの摩耗速度が著しく早まることを経験しています。当該機は稼働率が低いことから、常用機のように早い速度で摩耗が進展することはないと思われますが、分析の結果ではメタルの主成分である錫が若干検出され、更には、錫の下層の成分である銅も同時に検出されていることから、一部のメタルでは狭い範囲ではあるものの、摩耗により擦られた部分があると推定されます。この摩耗は、燃焼ガスとオイルの添加剤との反応で生成したカルシウム化合物により生じるものですが、これは燃焼ガスがピストンリングを通過してオイル側に混入することが要因となっている可能性が高いことから、次回の点検では、ピストンリングの交換を前提とした整備が必要と思われます。フェログラフィー【定量分析：Is値】Is値は異常摩耗の早期発見パラメータのつで、摩耗粒子を定量化するために用います。ディーゼルエンジンの場合、潤滑状態が良好であればIs値はの乗以下となり、潤滑状態が厳しくなるにつれてIs値は上昇していきます。今回のIs値はの乗と高い値でした。今回のIs値は、の乗と前回実施した値から桁上昇しやや高い値であり、摩耗状態に注意が必要です。フェログラフィー【定性分析：摩耗粒子および摩耗形態観察】分析結果から観察された代表的な粒子は、以下の通りでした。正常な摩耗粒子・潤滑状態が正常なマイルド摩耗により発生。切削粒子・異物や金属表面の微小突起による切削摩耗により発生。黒錆・潤滑状態がやや厳しい凝着摩耗により発生。金属接触が厳しく、且つ、高い摩擦熱が発生していると考えられます。フリクションポリマ・局部的に高圧・高温となる場合に発生。鉄錆・外部から混入したと考えられます。観察された摩耗粒子の中でも切削粒子、黒錆は、将来的な摩耗の進行に繋がる可能性を示唆しているため、傾向監視が必要と思われます。切削摩耗は、他の摩耗形態に比較して摩耗進行速度が速く注意が必要で、定期的なトライボ診断による状態監視が必要と考えます。切削摩耗の原因となる混入異物が残留している場合、この異物により切削摩耗が継続して発生する可能性があります。黒錆は凝着摩耗に分類されます。この摩耗粒子は、摺動面で凝着、破断を繰り返し、この過程で生じる移着粒子が成長して摩耗粒子となります。そのため、摺動面では局部的に油膜切れが発生していることを示しています。この状態が継続した場合、摩耗粒子のサイズは徐々に大型化していき、設備の損傷に至る場合がありますので、傾向監視が必要です。Iカップリング発光分光分析【SOAP-T】検出された金属元素から発生箇所を推定すると、以下の通りでした。鉄、銅、ニッケル、錫・エンジン部品リン、亜鉛、カルシウム・添加剤アルミニウム、ナトリウム・外部混入異物カルシウムの析出SOAP-Tでカルシウムが.ppmとやや高い値で検出されました。エンジン油中にカルシウム化合物が高い濃度で検出された場合、この化合物が主軸メタルや、クランクピンメタル摺動面に噛み込んで摩耗させたり、メタルに埋め込まれて摩耗を促進させたりする原因になるなどの悪影響を生じることが、当社の研究結果から判明しています。この影響については、別紙カルシウムの析出をご覧ください。軸受の摩耗SOAP-Tで錫、銅.ppm、ニッケルppmが検出されたことから、メタル軸受の主軸メタル又は、クランクピンメタルからの摩耗が発生していると推測されます。一般的にディーゼルエンジンのメタル軸受は積層構造になっており、軸受メタルの最表面は錫や鉛のホワイトメタル層が存在し、その下にニッケル層、更にその下には銅と鉛の合金であるケルメット層が存在します。以上のことから今回検出された金属成分の錫、銅、ニッケルは、メタル軸受から析出されたと考えられます。積層構造クランクメタルの断面写真の通りです。積層構造クランクメタルの断面写真 その他銅を使用した箇所の溶出・摩耗潤滑油系統内で銅を使用している箇所は、潤滑油冷却器の配管などが考えられます。この箇所で溶出・摩耗が発生する場合は以下のことが考えられます。潤滑油冷却器の配管で摩耗していた場合、配管取付け部に緩みが生じて配管が振動し、継手部が外れたり、亀裂が生じたりして冷却水の混入にいたる場合があります。亜鉛系添加剤の影響により、潤滑油冷却器の配管で溶出していた場合、ピンホールが発生して冷却水の混入に至る場合があります。今後、油劣化の進行や水分濃度が上昇することに注意が必要です。粘度、酸価、塩基価については新油値が不明であったため、粘度、塩基価はジェネシスクリーンディーゼルW-の新油カタログ値と比較をし、酸価は良否の評価ができませんでした。粘度粘度は、mm/sと新油カタログ値のmm/sに比較して粘度変化率が-％となっており、当社推奨の管理限界値である±％以内にあり、良好と判断します。水分はppmと当社推奨の管理限界値以下にあり、良好と判断します。酸価・IR酸価劣化の進行度は、酸価およびIRの結果から総合的に判断します。酸価は、gKOH/gと測定されたものの、良否の評価ができませんでした。但し、IRチャートの結果、油劣化の兆候を示すカルボン酸の吸収が確認されていないことから、潤滑油は酸化劣化していないと判断します。塩基価はmgKOH/gと新油カタログ値を元にした限界値mgKOH/g以上にあり、良好と判断します。
|  | 100-01510 | このことを、フェログラフィーにより確認しました。その結果、外部から混入した砂、鉄錆が多く見られました。このことから、μmサイズ以上の粒子が増加した要因は、外部から混入した異物によることが確認されました。これらの異物は、軸受油槽内に何らかの原因で混入した場合と採油時に誤って混入した場合があります。軸受油槽内に何らかの原因で混入した場合、軸受摺動面に噛み込み、摩耗が進行する場合がありますので、ヶ月以内に追跡分析を実施し、摩耗の進行状況を確認されることを推奨します。又、今回分析後に濾過を実施している場合は、濾過により、これらの汚染物が除去できているかを確認されることを推奨します。尚、RBOTがminと前回のminに比較して、min上昇しており、新油の補充又は更油があった可能性があります。
報告№104-6055 | 分析№104-01245 | 104-01245 | 精点Aを実施した結果、全てのデータが良好であることから、この油は継続使用可能であり、潤滑状態も正常と判断します。尚、RBOTが前回に比較し、min上昇したのは、新油の補充等の影響が考えられます。今後は、今回のRBOT値によりデータ管理を行います。採油のタイミングは、運転上の都合で主機停止中に実施されているため、油循環中の採油に比較して油中粒子が沈降して低濃度になっている部分を採油していると考えられます。したがって、油が循環している状態で採油を実施した場合に比較して、分析データが低くなり、異常な状態を見落としてしまう可能性がありますので、今後の採油は、停止直後、或いは、油循環中に採油を実施されることを推奨します。
報告№109-09447 報告№113-00405 | 分析№109-002790 分析№113-001604 | 113-001604 | 分析の結果、、汚染状態は共に良好な範囲にあることから、潤滑油は継続使用可能な状態にあると判断します。軸受は継続使用可能な状態にあると判断します。分析結果粘度、酸価は、前回同様に良好でした。水分、計数汚染度は、前回同様に良好でした。は、フェログラフィーの結果から総合的に判断した結果、正常な状態にあると考えられます。フェログラフィー【定量分析：Is値】Is値は異常摩耗の早期発見パラメータのつで、摩耗程度を定量化するために用います。Is値は前回に比較しての乗からマイナス乗に低下し、低い値でした。フェログラフィー【定性分析：摩耗粒子および摩耗形態観察】分析結果から観察された全ての粒子量は少でした。
報告№109-09136 報告№110-00450 | 分析№109-001160 分析№110-002028 | 110-002028 | Iカップリング発光分光分析供試の作動油をSOAP／D－SOAPで分析した結果、鉄、ニッケル、錫、リン、亜鉛、カルシウム、アルミニウム、ナトリウムが検出されました。これらの検出された金属元素から発生箇所を推定すると鉄、ニッケル、錫・シリンダ・ポンプ等リン、亜鉛・オイル添加剤カルシウム、アルミニウム、ナトリウム・外部混入異物であると思われます。このうち、機械部品が摩耗したと思われる元素はのグループです。TS－投与前・浄油前に比較してD－SOAPで亜鉛がppmから.に減少したことから、TS－によりスラッジは溶解されたものと思われます。前回に比較して計数汚染度はNAS級と等級に変化はなく、当社推奨の管理限界値を超えていました。フィルタ表面の異物観察で表面が茶褐色で鉄錆、砂等が観察されたことから、汚染度が高い要因は、スラッジと外部混入異物の影響と思われます。分析の結果、TS－の投与によりスラッジが溶解分散されたことが確認されました。
報告№101-4003 | 分析№101-00338 | 101-00338 | 試料油が変色した原因は、オイルリングと軸受メタルの摩耗粒子によるものと考えられました。摩耗進行の予防措置として、更油及び油槽内の清掃を推奨します。本試験は、試料油が変色したため、その原因調査を目的としました。油の変色の原因には、摩耗粒子の発生油の劣化汚染物の混入水分の混入等があります。これらの原因について、分析結果を検討しました。摩耗粒子の発生が確認されました。分析の結果、オイルリングの摩耗が多く発生し、更に、その摩耗粒子が軸受摺動面に噛み込み、軸受メタルの摩耗が発生していることが確認されていることから、試料油が変色した原因は、オイルリングと軸受メタルの摩耗粒子によるものと考えられました。油は劣化していません。油の劣化状況を確認するため、全酸価、IRを実施しました。その結果、各データは良好であり、油は劣化していないことが確認されました。汚染物の混入は比較的少ないです。油の汚染物の混入を確認するため、計数汚染度、重量汚染度、フェログラフィーを実施しました。その結果、計数汚染度、重量汚染度、共に非常に高く、汚染物が多いことが確認されました。これらの汚染物の内容をフェログラフィー法により確認しました。その結果、摩耗粒子が支配的で、外部から混入した異物は比較的少ないことが判りました。分析結果は良好と判断します。粘度は良好と判断します。粘度はmm/sと新油値mm/sに比較して、粘度変化率は-.％で、当社推奨の管理目安である±％以内にあり、良好と判断します。水分は良好と判断します。水分はと当社推奨の管理目安の以下であり、良好と判断します。全酸価は良好と判断します。全酸価は.mgKOH/gと新油値.mgKOH/g以下であり、良好と判断します。IRの結果、良好と判断します。IRの結果、IRチャートに示すように油劣化の兆候を示すカルボン酸の兆候が確認されず、且つ、新油に比較して大きな変化はなく、良好と判断します。汚染状態が非常に悪く、摩耗進行の予防措置として、更油及び油槽内の清掃を推奨します。計数汚染度はNAS級以上と非常に汚染されていました。計数汚染度はNAS級以上と非常に汚染されていました。重量汚染度は.mg/mlと非常に汚染されていました。重量汚染度は.mg/mlと当社推奨の管理目安のmg/mlを超え、非常に汚染されていました。機器の潤滑状態オイルリングの摩耗により発生した銅系粒子が軸受摺動面に噛み込み、軸受メタルの摩耗が進行しています。SOAPの結果、オイルリングの摩耗が確認されました。油中の添加剤及びμm未満の摩耗粒子を検出できるSOAPの結果、オイルリングの成分である銅がppm、亜鉛がppm、鉛がppm検出されました。D－SOAPの結果は良好です。大型の摩耗粒子を検出できるD－SOAPの結果、オイルリングの成分である銅が、亜鉛がppm、鉛が、軸受メタルの成分である錫が検出されました。フェログラフィーの結果、オイルリングの摩耗とその摩耗粒子が軸受メタルの摺動面に噛み込み発生した粒子が確認されました。摩耗の過酷度を示すフェログラフィーのIs値がの乗と高い領域にありました。摩耗粒子の形態観察の結果、オイルリングの摩耗により発生した摩耗粒子が多く見られました。それらの粒子の中には、部分的に紫色にみえる粒子がみられ、紫色にみえる部分は、軸受メタルのホワイトメタルが移着していることを示しています。このことから、オイルリングの摩耗粒子が軸受摺動面に噛み込み、軸受メタルの摩耗が発生していることが確認されました。
報告№109-09136 報告№111-00244 | 分析№109-001160 分析№111-001194 | 111-001194 | 本試料の採油は、停止直後に水車油槽の点検窓から行われていますが、停止直後とはいえ比較的大きな油中の摩耗粒子は、短時間で沈降してしまうことがあります。一例として、異常摩耗があったか、なかったかを判断する目安となるμmの粒子が停止直後にどのくらいの時間で沈降するのかを求めたところ、油面からcm沈降する時間は分～分であることがわかりました。本試料油の採油が、停止から分位以内に実施されたとしても、上記の計算結果でもわかるように、異常な潤滑状態が発生していたとしてもこれら大型の摩耗粒子は沈降している可能性が高いと思われます。本試料の結果では潤滑油および軸受は継続使用可能な状態にあると判断できますが、念のため今後回程度再分析し大型の摩耗粒子の発生状況の傾向監視を実施することを推奨します。定期的な分析摩耗の進行を監視するため、ヶ月に回目の初期試験を実施し、摩耗の進行状況を確認することを推奨します。濾過現状の汚染度は良好の範囲にあるものの、外部混入異物が観察されたため、可能であれば濾過を推奨します。フェログラフィー異常摩耗の早期発見パラメータとして摩耗粒子を定量化して評価するフェログラフィーのIs値は、潤滑状態が正常なの乗でした。摩耗粒子の形態で比較的多く観察された粒子は、潤滑状態が正常な場合に発生する摩耗粒子、外部から混入したと思われる鉄錆、砂等でした。これらの摩耗粒子が観察された場合、潤滑部で発生している摩耗形態は、正常なマイルド摩耗が発生していることが分かります。Iカップリング発光分光分析供試のタービン油を分析した結果、検出された金属元素は、SOAPの結果表に示すように、鉄、錫、カルシウム、ナトリウムが検出されました。これらの検出された金属元素から発生箇所を推定すると鉄、錫・軸受等カルシウム、ナトリウム・外部混入異物であると思われます。このうち、機械部品が摩耗したと思われる元素はのグループです。計数汚染度、重量汚染度は共に良好でした。但し、フィルタ表面の異物観察で金属片、鉄錆、砂等が観察されました。IR、RBOTの各データは良好でした。
報告№109-09501 報告№109-09501 | 分析№109-003110 分析№109-003110 | 109-003110 | 有機物・有機化合物を分析する赤外線吸収スペクトル分析の結果、検出されたピークには新グリースと異なるピークが検出されました。・摩耗状態粒子の観察結果から、μm以下の鉄系摩耗粒子が比較的多く観察され、転がり軸受寿命の指標としている摩耗粒子が観察されなかったことから、フレーキングは発生していないと判断できます。結論軸受は継続使用可能な状態にあるものの、グリースは以下の対策が必要です。グリース名が違うか、或いは、異種グリースが混入した可能性が考えられますので、グリース名、異種グリース混入の可能性を確認する必要があります。≪状態監視とパラメータ≫分析の目的および各分析のパラメータは以下の通りです。特性低下目的：グリースの分析結果から、グリースの物理的性状や劣化傾向などを確認する。全酸価JISK赤外線吸収スペクトルJISKちょう度JISK滴点JISK摩耗目的：グリース中の摩耗粒子を分析する事により、回転・摺動部の潤滑状態、摩耗劣化の程度、余寿命などを解析する。摩耗診断電子顕微鏡観察JISKX線マイクロアナリシス油中金属濃度）JISK≪分析結果≫特性低下全酸価：良好全酸価.mgKOH/gは新油値の.mgKOH/g以内にあることから問題は無いと判断します。赤外線吸収スペクトル：良好ちょう度：良好ちょう度値と当社推奨の管理限界値であるから以内に留まっています。滴点：良好滴点はと新油値のに比較し変化はないことから問題は無いと判断します。摩耗摩耗診断：良好摩耗診断の結果、μm以下の鉄系摩耗粒子が比較的多く観察されました。電子顕微鏡観察・X線マイクロアナリシス：今回は実施していません。油中金属濃度：良好油中金属濃度の結果、鉄が検出されました。油中金属濃度：良好油中金属濃度の結果、鉄は検出されませんでした。
報告№109-09136 報告№110-00454 | 分析№109-001160 分析№110-002056 | 110-002056_101117 | 軸受軌道面には摩耗痕は見られるものの、継続使用可能な状態にあると判断します。但し、潤滑油の劣化が確認され、スラッジの発生や鉄がSOAPで、D-SOAPで検出されて、同時に添加剤成分のリンがD-SOAPでppm検出されていることから、転がり軸受で摩耗が進行していると考えられます。これらのことから、以下の対策を推奨します。更油今後、油中の酸成分の影響で金属表面が腐食して発生する腐食摩耗が発生することが懸念されるため、更油を推奨します。定期的な分析今後、軸受軌道面に発生した傷が起点となって、疲労摩耗に進展することが懸念されるため、定期的に分析を実施し、摩耗の進行状況を確認することを推奨します。傾向監視のための次回採油時期は、回転数から理論的に求めます。本設備の回転数に関する情報が提供されなかったため、rpmと仮定し計算しました。その結果、次回の採油は最短で約時間となります。この時間は、油中汚染物が均一濃度になるために必要な時間であり、この時間を経過すれば、再分析の結果から摩耗速度を評価すことが可能となります。本計算は、回転数を仮定して求めていますので、次回分析実施時までに回転数等の設備情報をご提供下さい。
報告№109-09132 報告№109-09132 | 分析№109-001138 分析№109-001138 | 109-001138 | 泡立ち試験の結果は、-と新油値の-に比較して高い値でした。消泡性の性能が低下していることが確認されたことから、今後の使用状況によっては油の酸化劣化が進行したり、ギヤ歯面およびベアリング軌道面で油膜切れが発生したりする場合があるため、消泡剤の添加による消泡性能の改善など何らかの対応が必要になると思われます。また、を示す粘度、水分、全酸価の各データが良好の範囲にあることから、本試料油は継続使用可能と判断します。機器の潤滑状態潤滑状態の異常の早期発見パラメータである潤滑状態指数は、の乗と濾過設備のない機器であれば正常な潤滑状態にあると判断できます。当該機の潤滑系は、油中汚染粒子を濾過するフィルタが設置されているため、別紙インライン・オフラインフィルタの影響に示すとおり、潤滑状態が異常となり大型の摩耗粒子が発生したとしても発生した粒子の大部分が捕捉されてしまい、結果として正常な潤滑状態にあると誤認してしまう可能性があります。そのため、フィルタの影響を考慮に入れLCインデックスを求めたところ、その結果は摩耗がやや厳しい状態に分類されるの乗領域となりました。計算により求めたLCインデックスがこの値であれば、ギヤの継続続使用は可能と思われますが、このLCインデックスは、前回の.×-から今回と桁上昇しており、摩耗の進行が懸念されました。ヶ月後に再度分析を実施し、摩耗の進行状況を確認することを推奨します。泡立ち試験の結果、消泡性能が低下していることが確認されています。粘度は良好。粘度はmm/sと新油値mm/sに比較して、粘度変化率は-％で、当社推奨の管理限界値である±％以内にあり、良好と判断します。粘度はmm/sとなっています。粘度はmm/sとなっています。粘度指数はとなっています。粘度指数はとなっています。泡立ち試験は-となっています。泡立ち試験は-と新油に比較して高い値となっています。消泡性能が低下していることが確認されています。水分は良好。水分はppmと当社推奨の管理限界値の以下であり、良好と判断します。全酸価は良好。全酸価は.mgKOH/gと新油値.mgKOH/g以内にあり、良好と判断します。機器の潤滑状態精密な濾過設備がない機器であれば、潤滑状態指数は正常の範囲にあると判断します。潤滑状態指数は正常の範囲にあると判断します。異常摩耗の早期発見パラメータである潤滑状態指数がの乗と精密な濾過設備がない機器であれば、潤滑状態指数は正常の範囲にあると判断します。
報告№108-0525 報告№108-0525 | 分析№108-03776 分析№108-03776 | 108-03776 | 分析の結果、全てのデータが良好であることから、この油は継続使用可能であり、潤滑状態も正常と判断します。は良好と判断します。粘度は良好と判断します。粘度はmm/sと新油値mm/sに比較して、粘度変化率は-.％で、当社推奨の管理限界値である±％以内にあり、良好と判断します。水分は良好と判断します。水分はと当社推奨の管理限界値の以下であり、良好と判断します。全酸価は良好と判断します。全酸価は.mgKOH/gと新油値.mgKOH/gに変化はなく、良好と判断します。IRの結果、良好と判断します。IRの結果、油劣化の兆候を示すカルボン酸の吸収が確認されていないことから、良好と判断します。RBOTの結果、良好と判断します。RBOTはminと当社推奨の管理限界値のmin以上であり、良好と判断します。は良好と判断します。計数汚染度は良好と判断します。計数汚染度はNAS級と当社推奨の管理限界値のNAS級以内にあり、良好と判断します。重量汚染度は良好と判断します。重量汚染度は.mg/mlと当社推奨の管理限界値のmg/ml以内にあり、良好と判断します。機器の潤滑状態D－SOAPの結果、軸受の摩耗を示す錫が検出されています。SOAPの結果は良好です。SOAPの結果、油の添加剤成分であるリンがppm、バリウムがppm、外部から混入したと思われるケイ素がppm検出されています。軸受の摩耗を示す錫が検出されていないことから、良好と判断します。D－SOAPの結果、軸受の摩耗を示す錫が検出されています。D－SOAPの結果、鉄、軸受の摩耗を示す錫が、油の添加剤成分であるバリウムが、外部から混入したと思われるカルシウムが、ナトリウムが検出されています。フェログラフィーの結果は良好です。異常摩耗の早期発見パラメータであるフェログラフィーのIs値が×のマイナス乗と良好の範囲にあります。
報告№103-4541 報告№103-4541 | 分析№103-01822 分析№103-01822 | 103-01822 | 分析の結果、を示す、粘度、水分、全酸価の各データが当社推奨の管理限界値内にあり、且つ、潤滑油の劣化を知るために行う赤外線吸収スペクトル法の結果が新油に比較して変化がないことから、この油は継続使用可能な状態にあると判断します。機器の潤滑状態油中粒子数の減少率推定本試料油は、油濾過機が設置されている油槽であるため、油中の粒子が除去されていますので、診断は油濾過機による減少率を考慮して潤滑状態を解析する必要があります。今回の解析は、別添資料油中摩耗粒子の平衡濃度に示すように十分に濾過時間が経過し、油中粒子が飽和状態になっていると仮定しています。又、今回、設備油量が不明であるため、Lとして仮定して解析を進めました。油濾過機による油中の摩耗粒子の減少率は油清浄機の入口と出口の汚染度を評価し、その結果から求めますが、今回は油清浄機の入口側と同じと判断される主油タンクから採取した試料で、油濾過機出口から採取した試料油がありませんので、減少率を、一般的に良好な濾過率とされる.と仮定し解析しました。濾過率を考慮した減少率は油清浄機の吐出量と総油量との比から換算します。本機の油清浄機の吐出量は毎時L、設備油量はLですので減少率は.となります。これにより、油清浄機による粒子の減少率は、時間で％であることがわかります。減少率から求めた平衡濃度油がパスして増加する粒子数は、今回計数汚染度の～μmレンジですと個/mlの％の個/mlとなります。更に、この発生粒子数から平衡濃度を計算します。平衡濃度は下式により求めます。平衡濃度＝発生粒子数／減少率・式油濾過機が設置されていない場合の減少率を.とすると平衡濃度は個/mlとなります。このことから分かるように、本試料油中の汚染度は、油清浄機が設置されていることでNAS級となっていますが、油濾過機がないと仮定した場合、計算により求めたように～μmレンジの汚染度はNAS級以上の汚染状態になる可能性を示唆するものととらえる事が出来ます。他のレンジを同様に計算すると以下のようになり、NAS級以上となります。～～～～以上等級級以上油濾過機が想定どおりの性能を発揮できていたとすると、その油濾過機がなかったとした場合、上記のとおりNAS級以上の汚染された状態になることが推定されました。推奨する対応方法今回、分析により観察されている油中夾雑物は、金属接触が厳しい場合に発生するμmサイズのやや大型の粒子が見られる事から、良好な潤滑状態と金属同士の接触が混在する混合潤滑状態にあると思われます。摩耗が進行し続けているのか、安定しているのかを定期的な分析により確認することを必要と考えます。本解析は減少率を仮定して進めておりますので、今後は、油濾過機入口からの採油に加え、油清浄機出口からも採油を実施し、変動する減少率を評価し、管理されることを推奨します。
報告№109-09136 報告№111-00119 | 分析№109-001160 分析№111-000627 | 111-000627 | 潤滑油および対象設備は継続使用可能な状態にあると判断します。前回に比較してSOAP／D－SOAPの結果で、鉄濃度に変化はなく、異常摩耗の早期発見パラメータであるフェログラフィーのIs値が.と良好でした。前回に比較して計数汚染度はNAS級からNAS級にランク増加したものの、当社推奨の管理限界値内にあり、良好でした。前回同様に粘度、水分、全酸価、IRの各データは良好でした。分析結果は良好と判断します。粘度粘度はmm/sと新油値.mm/sに比較して、粘度変化率は-.％で、当社推奨の管理限界値である±％以内にあり、良好と判断します。水分はppmと当社推奨の管理限界値の以下であり、良好と判断します。全酸価全酸価は.mgKOH/gと当社推奨の管理限界値.mgKOH/g以下であり、良好と判断します。IRIRの結果、油劣化の兆候を示すカルボン酸の吸収が確認されていないことから、良好と判断します。は良好と判断します。計数汚染度計数汚染度はNAS級と当社推奨の管理限界値のNAS級以内であり、良好と判断します。重量汚染度は.mg/mlと当社推奨の管理限界値のmg/ml以内であり、良好と判断します。機器の潤滑状態機器の潤滑状態は正常と判断します。SOAPSOAPの結果、鉛がppm、外部から混入したと思われる亜鉛がppm検出されました。D－SOAPD－SOAPの結果、外部から混入したと思われるナトリウムが検出されました。フェログラフィー異常摩耗の早期発見パラメータであるフェログラフィーのIs値が.と良好の範囲にあり、潤滑状態は正常と判断します。
報告№109-09136 報告№112-00382 | 分析№109-001160 分析№112-001579 | 112-001579_date121115 | 潤滑油および対象設備は継続使用可能な状態にあると判断します。但し、今後も摩耗の進行を傾向監視するため、以下の対策を推奨します。更油或いは部分更油による水分濃度の調整水分の影響により金属表面で腐食摩耗が発生し、発生した鉄錆等の粒子が潤滑部に噛み込み摩耗が進行することがありますので、更油或いは部分更油などにより相対的に水分濃度を低くするなどの方法を推奨します。定期的な分析凝着摩耗の進行を監視するため、定期的に分析を実施し、分析データによる摩耗の進行状況を確認することを推奨します。はフェログラフィーおよびSOAP-Tの結果から総合的に判断した結果、やや厳しい状態にあると考えられます。フェログラフィー【定量分析：Is値】Is値は異常摩耗の早期発見パラメータのつで、摩耗粒子を定量化するために用います。前回に比較してIs値はの乗から乗に低下したものの、やや高い値でした。フェログラフィー【定性分析：摩耗粒子および摩耗形態観察】分析結果から比較的多く観察された粒子は、以下の通りでした。正常な摩耗粒子・潤滑状態が正常なマイルド摩耗により発生。シビア粒子・潤滑状態がやや厳しい凝着摩耗により発生。金属潤滑部が局部的に油膜切れを起していると考えられます。黒錆・潤滑状態がやや厳しい凝着摩耗により発生。金属接触が厳しく、且つ、高い摩擦熱が発生していると考えられます。Iカップリング発光分光分析【SOAP-T】検出された金属元素から発生箇所を推定すると、以下の通りでした。鉄、鉛、銅・軸受等リン、亜鉛、カルシウム・添加剤アルミニウム、ナトリウム・外部混入異物クランクメタルの摩耗前回に比較してSOAP-Tで銅がppmからppmに増加していたことから、銅を使用した箇所の溶出・摩耗が進行していると推定されます。ディーゼル機関の潤滑油で銅が検出される場合は、クランクメタルが考えられます。ディーゼルエンジンのクランクメタルは積層構造になっており、クランクメタルの最表面はホワイトメタル層が存在し、その下にニッケル層、さらにその下には銅と鉛の合金であるケルメット層が存在します。ディーゼルエンジンのメタルは、設計上、油膜が正常に形成される流体潤滑が基本であることから、通常の使用においては摩耗しにくいと思われますが、メタルの潤滑部に流体潤滑になりにくい部分が発生するとメタル表面の軟質金属部が摩耗しメタル部のすぐ下のニッケル部まで摩耗し始め、ホワイトメタル層の主成分である錫や鉛、そしてメタルの第二層のニッケルやバックメタルの銅が検出されます。今後、摩耗が進行した場合、軸受が焼付を起こす可能性があるため、注意が必要です。その他の銅を使用した箇所の溶出・摩耗その他に潤滑油系統内で銅を使用している箇所は、潤滑油冷却器の配管などが考えられます。この箇所で溶出・摩耗が発生する場合は以下のことが考えられます。潤滑油冷却器の配管で摩耗していた場合、配管取付け部に緩みが生じて配管が振動し、継手部が外れたり、亀裂が生じて冷却水の混入にいたる場合があります。亜鉛系添加剤の影響により、潤滑油冷却器の配管で溶出していた場合、ピンホールが発生して冷却水の混入に至る場合があります。今後、油劣化の進行や水分濃度が上昇することに注意が必要です。計数汚染度前回に比較して計数汚染度はNAS級から変化はないものの、汚染されていました。フィルタ表面の異物観察で鉄錆、砂等が観察されたことから、汚染度が高い要因は、摩耗と外部混入異物の影響と思われます。粒度分布粒度分布は.～μmの範囲にあり、.μmにピークが確認されました。μm以下の粒子が多いことから、燃焼して発生したすす等であることが分かります。粘度、IRの各データは良好でした。尚、酸価は、当社に新油データがなかったものの、IRの結果で油劣化の兆候を示すカルボン酸の吸収が確認されていないことから、良好と判断します。水分は、ppmと当社推奨の管理限界値を超えていました。今後、水分の影響でエンジン内部に錆が発生し、その影響で摩耗が発生する懸念があります。
報告№109-09094 報告№109-09094 | 分析№109-000921 分析№109-000921 | 109-000921 | 分析の結果、全てのデータが良好であることから、このグリースは継続使用可能と判断します。特性低下全ての項目が良好の範囲にあったことから、特性低下は認められず良好と判断します。ちょう度は良好と判断します。ちょう度はと当社推奨の管理限界値であるから以内にあり、良好と判断します。滴点は良好と判断します。滴点はと新グリース値に比較して変化はなく、良好と判断します。全酸価は良好と判断します。全酸価はmgKOH/gと新グリース値.mgKOH/gに比較して高い値であるものの、有機物・有機化合物の結果、油劣化の兆候を示すカルボン酸の吸収が確認されていないことから、良好と判断します。有機物・有機化合物の結果、良好と判断します。有機物・有機化合物の結果、油劣化の兆候を示すカルボン酸の吸収が確認されていないことから、良好と判断します。
報告№105-6050 報告№105-6075 | 分析№105-01529 分析№105-02851 | 105-02851 | 初期試験を実施した結果、潤滑状態は安定し、潤滑油も継続使用が可能と判断します。これらのことは、前回に比較して、計数汚染度はランク減少したことSOAP／D-SOAPの鉄及び錫濃度に変化がないこと異常摩耗の早期発見パラメータであるフェログラフィーのIs値が.と良好の範囲にあること以上のことから判断しました。
報告№109-09136 報告№111-00777 | 分析№109-001160 分析№111-003886 | 111-003886 | 潤滑油および軸受は継続使用可能な状態にあると判断します。但し、前回同様にスラッジが確認されたことから、以下の対策を推奨します。スラッジの無害化スラッジの発生により起動開度が増加することがありますので、起動時時に起動開度の確認と同時に、TS－の投与によるスラッジの無害化を推奨します。フェログラフィーIs値は異常摩耗の早期発見パラメータのつで、摩耗粒子を定量化するために用います。前回同様にIs値はの乗であり、潤滑状態は正常と判断できます。Iカップリング発光分光分析供試の潤滑油を分析した結果、検出された金属元素は、SOAPの結果表に示すように、鉄、銅、カルシウム、バリウム、ナトリウムでした。検出されたこれらの金属元素から発生箇所を推定すると鉄、銅・軸受等バリウム・オイル添加剤カルシウム、ナトリウム・外部混入異物であると思われます。このうち、機械部品が摩耗したと思われる元素はのグループです。銅を使用した箇所の摩耗は、以下のことが考えられます。冷却用配管にフィンがついていた場合、振動により脱落する。冷却用配管と留め具が振動により摩耗する。観察された銅合金は、およびの両方が考えられます。銅を使用した箇所、例えば、冷却用配管であったとすると配管取付部に緩みが生じている場合も考えられます。緩みが生じたことで配管が振動し、継手部がはずれたり、銅配管に亀裂が生じるなど、冷却水の混入に至る場合がありますので、今後、銅濃度の監視と共に、水分濃度が上昇することと摩耗が進行することが懸念されます。前回同様に重量汚染度は当社推奨の管理限界値を超えていました。D－SOAPで前回同様に油の添加剤成分であるバリウムが検出され、フィルタ表面の異物観察で表面が茶褐色で鉄錆、砂等が観察されたことから、汚染度が高い要因は、摩耗とスラッジ、そして外部混入異物の影響と思われます。このスラッジは、主機停止中などの油温が低い状態で析出し、軸受表面に固着するため、主機起動時の静摩擦係数が上昇し、起動時にトルクが上昇することが懸念されます。前回同様にIR、RBOTの各データは良好でした。
報告№108-0387 報告№108-0441 | 分析№108-02609 分析№108-03013 | 108-03013 | トライボ診断により、機器軸受の潤滑状態、潤滑油の劣化状態を診断する。摩耗粒子の観察結果から観察された摩耗粒子が少なく、且つ、分析データ全般が良好であることから、現在の潤滑状態は正常な状態にあると判断します。尚、D－SOAPの結果、軸受メタルの主成分である錫が検出されたため、前回と今回の分析結果からメタルの摩耗の発生状況を検討しました。摩耗深さを判断するため、下式で摩耗速度を求め、現時点における平均的な摩耗深さを求めたところ、摩耗の深さは軸受表面から.μmであることが推定されました。y=×-x+.----ここでy:平均的な摩耗深さx:運転時間本軸受がこの摩耗速度で、摩耗の限界に到達する時間、いわゆる限界使用時間を試算すると、軸受の表面粗さをsとした場合の余寿命は約万時間になると推定され、摩耗速度が非常に小さく、良好な潤滑状態が継続しているものと判断します。また、を示す全酸価、IRの各データが良好であることから、油も継続使用可能と判断します。
報告№109-09094 報告№110-00627 | 分析№109-000939 分析№110-002846 | 110-002846 | グリースの物理的性状は良好と判断します。グリースは継続使用可能な状態にあると判断します。≪状態監視とパラメータ≫分析の目的および各分析のパラメータは以下の通りです。特性低下目的：グリースの分析結果から、グリースの物理的性状や劣化傾向などを確認する。全酸価JISK赤外線吸収スペクトルJISKちょう度JISK滴点JISK摩耗目的：グリース中の摩耗粒子を分析する事により、回転・摺動部の潤滑状態、摩耗劣化の程度、余寿命などを解析する。摩耗診断電子顕微鏡観察JISKX線マイクロアナリシス油中金属濃度）JISK≪分析結果≫特性低下全酸価：良好全酸価mgKOH/gは新油値のmgKOH/g以内にあることから、問題は無いと判断します。赤外線吸収スペクトル：良好ちょう度：良好ちょう度値はと当社推奨の管理限界値であるから以内に留まっています。滴点：良好滴点はと新油値のに比較し低いものの、ちょう度が良好の範囲にあり、かつ、有機物・有機化合物試験の結果で油劣化の兆候を示すカルボン酸の吸収が見られないことから、問題は無いと判断します。摩耗摩耗診断電子顕微鏡観察・X線マイクロアナリシス：今回は実施していません。油中金属濃度：今回は実施していません。
報告№106-0421 | 分析№106-02359 | 106-02359 | トライボ診断により、機器軸受の潤滑状態、潤滑油の劣化状態を診断することを目的としました。分析の結果、計数汚染度がNAS級とやや高い値でした。SOAPで錫がppm、D－SOAPで鉄が、銅、アンチモンが共に、錫がppm検出されたことから、汚染の要因は、鉄を使用した箇所、オイルリングと軸受メタルの摩耗によるものと考えられました。但し、軸受メタルの主成分である錫濃度と油量、軸受サイズから、軸受メタルの平均的な摩耗深さを計算すると.μmとなります。更油から時間経過しており、更油時に錫濃度がに改善されたと仮定すると、今回の摩耗は時間で進行したと考えることができます。また、仮にこの摩耗速度が時間稼働で年間使用したとしても摩耗深さは.μmであり、摩耗速度は非常に小さく、現在のところ本軸受は継続使用可能と判断します。尚、油の劣化度を示す全酸価が.mgKOH/gと新油値.mgKOH/g以下であり、油の劣化進行は確認されませんでした。
報告№108-0250 報告№108-0250 | 分析№108-01817 分析№108-01818 | 108-01818 | 、汚染度、軸受の潤滑状態を確認する。分析の結果、計数汚染度がNAS級以上、重量汚染度がmg/mlと共に当社推奨の管理限界値を超えていました。また、異常摩耗の早期発見パラメータであるフェログラフィーのIs値が高いの乗となっていました。摩耗粒子の形態観察で異物の噛み込みにより発生する切削粒子、外部から混入したと思われる砂、樹脂等がやや多く観察され、フィルタ表面の異物観察で鉄錆、砂等が観察されました。更にSOAP／D－SOAPで鉄が検出されたことから、汚染度が高い要因は、摩耗と外部から混入した異物によるものと考えられました。外部混入異物は、今回の採油が対象設備の停止中に排油口から採油を実施しているため、排油口配管内部に残留していた汚染物が検出された可能性が高いと思われますが、同時に観察された摩耗粒子から判る摩耗形態は切削摩耗であり、この摩耗形態は異物が混入していない状態に比較して、摩耗進行速度が速く注意が必要です。転がり軸受でこの摩耗形態が発生した場合、寿命が分の程度に低下することが知られています。今後更に摩耗が進行し、転がり軸受の寿命の指標となるフレーキングに進展することが懸念されるため、一旦油槽内を清掃されると共に、運転再開後ヶ月以内に再度分析を実施し、摩耗の進行状況を確認することを推奨します。一方、を示す粘度、水分、全酸価、IRの各データは良好の範囲にあることから、この油は継続使用可能と判断します。
報告№109-09136 | 分析№109-001160 | 113-002263 | 異常摩耗の早期発見のパラメータであるIs値はレベルと正常でした。但し、潤滑部の摩耗が若干認められたため、定期的に潤滑油分析を実施し、摩耗推移を監視することが有用と考えます。フェログラフィーで観察された代表的な粒子は以下の通りです。赤錆・フレッティングにより発生。赤錆は、摩擦面が将来的に異常摩耗へ進展する可能性を示唆しているため、傾向監視が有用と思われます。詳細は、別紙傾向監視が必要な摩耗粒子をご覧ください。計数汚染度、重量汚染度は共に良好です。粘度、水分、酸価、IRの各データは良好です。
報告№109-09136 報告№110-00330 | 分析№109-001160 分析№110-001484 | 110-001484 | は、油の粘度、油中のスラッジの発生量を判断パラメータに、粘度、全酸価、IR、RBOTで評価します。分析の結果、油の粘性を示す粘度は、新油値の.mm/sに比較して粘度変化率が-％のmm/sとほぼ変化はなく、また油中のスラッジの発生量を示す全酸価は、新油値の.mgKOH/gと同じ.mgKOH/gと変化が見られず劣化は確認されなかった。さらにはIRの結果でも油が劣化した場合に発生するカルボン酸の発生も確認されず、酸化防止剤の残存量を示すRBOTは、限界値minに比較して、十分に残量があるminであった以上のことから、潤滑油の劣化は確認されませんでした。尚、別紙表および図から分かるように、RBOTの減少傾向から油の余寿命を求めた結果、この減少傾向のまま継続使用した場合は、別紙図RBOTの減少傾向に示すように年月には限界値に到達すると推定されます。一方、油中の水分を計測した結果、水分は.と新油と同等であり継続使用可能な状態にあることが確認されました。潤滑油は継続使用可能な状態にあると判断します。
報告№104-0294 報告№104-0294 | 分析№104-02199 分析№104-02199 | 104-02199 | 分析の結果、計数汚染度がNAS級でした。油清浄器が設置されている本設備としてはやや高く、油清浄器の濾過効率が低下している可能性が考えられました。フェログラフィーの結果、異常摩耗の早期発見パラメータであるIs値はのマイナス乗と良好の範囲にあるものの、外部から混入した異物と、これらの異物が摺動面に噛み込んだことにより発生した切削粒子がやや多く見られました。このことから、摺動面では摩耗速度が速い切削摩耗と呼ぶ摩耗形態が支配的で、比較的短時間で摩耗が進行することが懸念されました。以上のことから、摩耗の進行状況を監視する必要があるため、短期日のうちに再度分析を実施されることを推奨します。尚、本機には油清浄器が設置されており、摩耗粒子が除去されているため、再分析の解析には濾過効率を考慮する必要があります。したがって、今回採油を実施した油清浄器の入口に加えて出口側から採油を実施されることを併せて推奨します。また、油清浄器のフィルタサイズ、吐出量をご提供下さい。尚、を示す粘度、水分、全酸価、IRの各データが良好であることから、この油は継続使用可能と判断します。
報告№102-6190 | 分析№102-03383 | 102-03383 | 本試験は、水車メタルのギャップの増加が起因していると思われる軸振れが発生したため、この影響で、軸受メタルコンタクトが発生していないかを分析により確認しました。精点Aを実施した結果、軸受メタルの摩耗は確認されず、軸受の摺動面は正常であり継続使用可能と判断します。但し、軸受台金を支持している箇所等、鉄系材料を使用した部分等の鉄同士が厳しい金属接触を発生していると考えられます。今後、この鉄系摩耗粒子が軸受摺動面に噛み込み摩耗が進行する場合があるため、運転開始週間以内に再度精点Bを実施し、摩耗の進行状況を確認されることを推奨します。これらのことは計数汚染度が、前回のNAS級からNAS級にランク上昇し、異常摩耗の早期発見パラメータであるIs値が、の乗と高く、摩耗粒子形態観察で、金属接触が厳しい場合に発生するシビア粒子、金属接触が厳しく、且つ、摩擦熱が高い場合に発生する黒錆が多く見られ、又、前回に比較してD－SOAPの鉄がからに上昇していた今回分析結果で、メタル主成分の錫が検出されなかったことから判断します。
|  | 114-000073 | 分析の結果、前回に比較して粘度、水分、塩基価、IR酸化度の各データに大きな変化は見られないことから、劣化は確認されず、潤滑油は継続使用可能と判断します。対象設備分析の結果、前回に比較して、SOAPおよびフェログラフィーのIs値、観察された摩耗粒子に大きな変化は見られないことから、摩耗は安定しており、対象設備は継続使用可能な状態にあると判断します。
報告№104-0109 | 分析№104-00861 | 104-00861 | 濾過前の試料油を分析した結果、計数汚染度が、前回NAS級から、今回NAS級に約ヶ月でランク上昇しました。摩耗粒子形態観察の結果及び光学顕微鏡写真に示すように、鉄錆・砂等が見られているため、汚染度が上昇した要因は、外部から混入した異物によるものと考えられました。鉄錆・砂等の異物は、通常運転中に外部から混入する可能性がないため、今回採油時に混入した可能性が高いと考えられます。又、潤滑異常の早期発見パラメータである、摩耗過酷度を示すIs値が.と非常に良好の範囲にあることから、潤滑状態は良好な状態にあると判断します。これらの障害発生に対する弊害を勘案の上、採油時には異物が混入しないように注意して採油をすることが必要です。尚、RBOTが前回に比較し、min上昇したのは、新油の補充等の影響が考えられます。今後は、今回のRBOT値によりデータ管理を行います。
報告№109-09136 報告№112-00360 | 分析№109-001160 分析№112-001415 | 112-001415 | 軸受は継続使用可能な状態にあると判断します。但し、SOAPの銅濃度が高いことから、以下の対策を推奨します。油劣化の確認今後、別紙鉱油の酸化に対する金属触媒の影響に示すように銅濃度の増加に伴い酸化速度が速まる可能性があるため、今回の分析から短期間のうちに再分析を実施し、油劣化の進行状況を確認することを推奨します。採油方法の改善採油箇所がサンプル出口弁であることから、外部混入異物が比較的多く観察された要因は、配管内に残留していた異物を採取したか、或いは、採油時に外部から混入した可能性が考えられます。外部混入異物は分析データに影響を及ぼすことがあり、出口弁に異物が滞留している可能性がありますので、今後の採油は、今回の廃油量よりも増量してから採油することを推奨します。はフェログラフィーおよびSOAP／D-SOAPの結果から総合的に判断した結果、やや厳しい状態にあると考えられます。フェログラフィー【定量分析：Is値】Is値は異常摩耗の早期発見パラメータのつで、摩耗粒子を定量化するために用います。前回に比較してIs値はの乗から乗に低下し、低い値でした。フェログラフィー【定性分析：摩耗粒子および摩耗形態観察】分析結果から比較的多く観察された粒子は、以下の通りでした。正常な摩耗粒子・潤滑状態が正常なマイルド摩耗により発生。鉄錆、砂等・外部から混入したと考えられます。Iカップリング発光分光分析【SOAP／D-SOAP】検出された金属元素から発生箇所を推定すると、以下の通りでした。鉄、銅、ニッケル、錫・軸受等リン、亜鉛・添加剤カルシウム、ナトリウム・外部混入異物銅の溶出前回に比較してSOAPの銅がppmからppmに増加していることから、銅を使用した箇所の溶出が進行していると考えられます。銅の溶出箇所は、貴社ご提供の図面からデフレクターとバッフル、或いは流体継ぎ手のスクイ管、潤滑油冷却器の冷却管などが推定されます。これらの部品が選択的に溶出しているものと思われます。これらの部品の中でもデフレクターとバッフルは、オイルシールの役目を果たしていることから、溶出が継続した場合、シャフトとのギャップが増大し、油漏れの原因になると思われます。さらには油面低下により潤滑不良が発生することが懸念されるため、巡視の際には、油漏れと油面の低下に注意を払う必要があります。銅の溶出は、潤滑油に使用されている亜鉛系添加剤と銅の反応により溶出することが知られています。銅濃度の増加は、別紙鉱油の酸化に対する金属触媒の影響に示すように濃度の増加とともに酸化速度が加速しますので、注意が必要です。前回に比較して計数汚染度はNAS級から等級に変化はなく、良好でした。分析結果は良好と判断します。計数汚染度計数汚染度はNAS級と当社推奨の管理限界値のNAS級以下にあり、良好と判断します。重量汚染度は.mg/mlと当社推奨の管理限界値のmg/ml以下にあり、良好と判断します。前回同様にSOAPの銅が高い値でした。SOAPSOAPの結果、油の添加剤成分であるリン、亜鉛が検出されました。一方、銅が検出されました。銅を使用した部分の溶出が進行していると考えられます。この溶出は検出された亜鉛系添加剤の成分と銅が反応し、溶出することが知られています。別紙鉱油の酸化に対する金属触媒の影響に示すように銅濃度が増加すると酸化速度が速まります。D-SOAPD-SOAPの結果、摩耗により発生する鉄および錫が検出されました。フェログラフィー異常摩耗の早期発見パラメータであるフェログラフィーのIs値がの乗と良好の範囲にあることから、摩耗状態は正常と判断します。
報告№109-09136 報告№110-00038 | 分析№109-001160 分析№110-000111 | 110-000111 | 潤滑油および軸受は継続使用可能な状態にあるものの、以下の対策が必要です。油中の汚染度が高いことから、濾過または更油を推奨します。日常点検の際にオイルリングが円滑に回転しているかなど、オイルリングの回転状況を確認するとともに、ヶ月以内に摩耗試験を実施し、摩耗の進行状況を確認することを推奨します。
報告№109-09136 報告№110-00318 | 分析№109-001160 分析№110-001277 | 110-001277 | 年間使用している本設備は、トライボ診断の結果で補修が必要なところは確認されず、継続使用可能な状態にあると判断します。なお、グリースによる潤滑部において異物による切削摩耗が確認されたことから、今後摩耗が進行する場合があるため、以下の対策を推奨します。発生している摩耗形態に切削摩耗が確認されており、この摩耗形態の発生原因である外部混入異物であるため、これを除去することで発生を抑制できるものと思われます。可能であれば、潤滑部の洗浄とグリースの交換を推奨します。また、摩耗の進行を監視するため、定期的に分析を実施し、摩耗の進行状況を確認することを併せて推奨します。
報告№109-09136 報告№114-00022 | 分析№109-001160 分析№114-000922 | 114-000922 | 分析の結果、は良好の範囲にあるものの、計数汚染度がNAS級以上と当社推奨の管理限界値を超えていました。今後、油中の汚染物がギヤ歯面や軸受に噛み込み摩耗が進行することが懸念されます。減速機減速機は継続使用可能な状態にあると判断します。但し、疲労摩耗粒子が比較的多く観察され、さらにSOAP-Tの鉄濃度が比較的高い値で検出されたことから、ギヤ歯面では摩耗状態が厳しいことが推定されます。今後、さらに摩耗が進行することが懸念されるため、以下の対策を推奨します。定期的な分析今後の進行が懸念される疲労摩耗の推移を監視するため、定期的な分析実施を推奨します。最適な採油方法本試料油は、機器停止中にドレンバルブから採油されているため、別紙油中粒子の沈降の影響に示すように、油中粒子が油槽底部に沈降し、分析データが高濃度に出ている可能性があります。正確なデータによる診断を行うためにも、今後の採油は、極力運転中もしくは停止直後の油槽中層部から実施されることを推奨します。分析結果異常摩耗の早期発見のパラメータであるIs値は、レベルと正常でした。但し、潤滑部の摩耗が認められたため、定期的に潤滑油分析を実施し、摩耗推移を監視することが有用と考えます。フェログラフィーで観察された代表的な粒子は、以下の通りです。正常な摩耗粒子・潤滑状態が正常なマイルド摩耗により発生。疲労摩耗粒子・繰返し応力による金属疲労で発生。大型化するとスポーリングやフレーキングの発生が懸念されます。SOAP-Tの結果、鉄がppmと比較的高い値で検出されました。観察された摩耗粒子はμm以下の粒子が支配的であることから、ギヤ歯面では小さなピットが発生していると推定されます。今後、このピットに繰り返し荷重がかかり、疲労剥離する粒子サイズが大きくなることが予想されます。計数汚染度はNAS級以上と当社推奨の管理限界値を超えていました。フィルタグラムで表面に金属片、鉄錆、砂等が観察されたことから、汚染度が高い要因は、摩耗とスラッジ、そして外部混入異物の影響と思われます。粘度、水分、酸価、IRの各データは良好です。
報告№109-09136 報告№113-00211 | 分析№109-001160 分析№113-000808 | 113-000808_date131004 | 潤滑油の劣化はないものの、油中の汚染度が高い値でした。採油条件の影響で値が高くなっていると考えられますが、異物の影響で将来的に摩耗が進行する懸念がありますので、に示す対策を推奨します。軸受は継続使用可能な状態にあると判断します。シリコン系のグリースや添加剤の確認シリコン系の添加剤やグリースを使用している箇所があるかについてご確認下さい。詳細はを参照下さい。最適な採油方法本試料油は、機器停止中に軸受箱排油口から採油されているため、分析データが高濃度に出ていると推定されます。正確なデータによる診断を行うためにも、今後の採油は、極力運転中もしくは停止直後の油槽中層部から実施されることを推奨します。はフェログラフィーおよびSOAP／D-SOAPの結果から総合的に判断した結果、継続使用は可能ですが、今後の機器の機能を確認するためにも傾向管理が有用と考えます。フェログラフィー【定量分析：Is値】Is値は異常摩耗の早期発見パラメータのつで、摩耗程度を定量化するために用います。今回のIs値はの乗と、やや高い値でした。フェログラフィー【定性分析：摩耗粒子および摩耗形態観察】分析結果から観察された代表的な粒子は、以下の通りでした。切削粒子・異物や金属表面の微小突起による切削摩耗により発生。疲労摩耗粒子・繰返し応力を受けて発生。黒錆・潤滑状態がやや厳しい凝着摩耗により発生。金属接触が厳しく、且つ、高い摩擦熱が発生していると考えられます。観察された摩耗粒子の中でも切削粒子、黒錆は、将来的な摩耗の進行に繋がる可能性を示唆しているため、傾向監視が必要と思われます。摩耗形態の中でも切削摩耗は摩耗進行速度が速く、転がり軸受でこの摩耗形態が発生した場合には寿命が分の程度に低下することも知られており、切削摩耗により生じた軌道面の損傷が起点となって転がり軸受の寿命となるフレーキングに進展することから傾向監視による経過監視が必要です。切削摩耗の発生原因となる混入異物が残留している場合、この異物により切削摩耗が継続して発生する可能性があります。黒錆は凝着摩耗に分類されます。この摩耗粒子は、軸受軌道面で凝着、破断を繰り返し、この過程で生じる移着粒子が成長して摩耗粒子となります。そのため、軸受軌道面では局部的に油膜切れが発生していることを示しています。この状態が継続した場合、摩耗粒子のサイズは徐々に大型化していき、設備の損傷に至る場合がありますので、傾向監視が必要です。Iカップリング発光分光分析【SOAP／D-SOAP】検出された金属元素から発生箇所を推定すると、以下の通りでした。鉄、鉛、銅、錫、亜鉛・軸受等カルシウム、バリウム、アルミニウム、ケイ素、ナトリウム・外部混入異物ケイ素の検出ケイ素がppm検出されました。一般に、潤滑油中からケイ素が検出された場合の原因として、油の消泡剤として使用されるシリコン系の添加剤が検出されるフェログラフィーおよびフィルタ表面の異物観察で砂が多く観察され、これが検出されるシリコングリースをシール部に塗布している場合、このシリコングリースが潤滑油に混入して検出されるなどが挙げられますが、今回検出が比較的高濃度であることからの可能性が考えられます。については、分析結果では確認することが出来ませんので、これに関する情報があれば提供をお願いします。銅の摩耗SOAP/D-SOAPで銅が比較的高い値でした。銅を使用した箇所は、オイルリングの摩耗が考えられます。オイルリングが摩耗していた場合、潤滑油の適正なかきあげに影響が生じ、軸受軌道面の油膜切れ発生原因となることから注意が必要です。計数汚染度はNAS級以上と当社推奨の管理限界値を超えていました。フィルタ表面の異物観察で金属片、鉄錆、砂等が観察されたことから、汚染度が高い要因は、摩耗と外部混入異物の影響と思われます。粘度、水分、全酸価、IR、RBOTの各データは、良好でした。尚、別紙RBOTの減少傾向から油の余寿命を求めた結果、本試料油は直近の更油から起算して年月まで使用可能であることが分かります。
報告№109-09084 報告№109-09084 | 分析№109-000729 分析№109-000729 | 109-000729 | トライボ診断の結果、泡立ち試験を除く項目は良好です。泡立ち試験の結果は、一般的には消泡性能が低くいと判断できる値の-ですが、新油値の-と同レベルにあったため、良好と判断します。機器の潤滑状態潤滑状態指数はのマイナス乗と濾過設備のない機器であれば正常な潤滑状態にあると判断できます。しかし、フィルタが設置されているため、別紙インライン・オフラインフィルタの影響に示すとおり、粒子の大部分は捕捉され、異常な摩耗状態が発生したとしても正常な潤滑状態にあると誤認してしまう可能性があります。これらのフィルタの影響を検討した結果、、ギヤは継続使用可能な状態にあると思われますが、潤滑状態指数は摩耗がやや厳しい状態であるの乗領域にあると推定できます。推定結果は、フィルタの濾過効率を仮定して求めたものですが、フィルタがない状態では油中の粒子濃度は現在より高いことは明らかです。そのためヶ月後に再度分析を実施し、摩耗進行の有無を確認することを推奨します。泡立ち試験の結果、消泡性能が低いと判断できる値であるものの、新油と同レベルにあると判断します。粘度は良好。粘度はmm/sと新油値.mm/sに比較して、粘度変化率は-.％で、当社推奨の管理限界値である±％以内にあり、良好と判断します。粘度はmm/sとなっています。粘度はmm/sとなっています。粘度指数はとなっています。粘度指数はとなっています。泡立ち試験は-となっています。泡立ち試験は-と新油と同レベルにあり、消泡性能が新油と同レベルにあると判断します。水分は良好。水分は.ppmと当社推奨の管理限界値の以下であり、良好と判断します。全酸価は良好。全酸価は.mgKOH/gと新油値.mgKOH/gに比較して高いものの、IRの結果で油劣化の兆候を示すカルボン酸の吸収が確認されていないことから、良好と判断します。機器の潤滑状態摩耗粒子の形態観察の結果、μmサイズの摩耗粒子が観察されています。μmサイズの摩耗粒子が観察されています。異常摩耗の早期発見パラメータである潤滑状態指数がのマイナス乗と良好な範囲にあるものの、摩耗粒子の形態観察の結果、μmサイズの摩耗粒子が観察されています。
報告№109-09136 報告№112-00363 | 分析№109-001160 分析№112-001470 | 112-001470 | 更油からの経過日数をもとに潤滑油の余寿命を評価したところ、潤滑油は定検までのヶ月間は使用可能と判断できました。次回定検時に更油を実施しない場合は、酸化安定度を知るための分析を実施し、余寿命を確認することを推奨します。酸化安定度はminであり、当社推奨の管理限界値のmin以上であることから、良好と判断します。
報告№109-09136 報告№113-00477 | 分析№109-001160 分析№113-001995 | 113-001995 | 濾過前の試料油を分析した結果、粘度は.mm/sと新油のmm/sに比較して、粘度変化率は+％で、前回同様にやや不良領域にありました。粘度は、これまで使用していたISOVGにISOVGであるFBKタービンを補充して使用しているため新油データに比較して高い値を示していますが、前回に比較して変化が少ないことから、本試料油は継続使用可能と判断します。
報告№107-4543 報告№107-4543 | 分析№107-02132 分析№107-02154 | 107-02154 | トライボ診断の結果、全てのデータが良好であることから、この油は継続使用可能と判断します。は良好と判断します。粘度は良好。粘度は.mm/sと新油値mm/sに比較して、粘度変化率は-.％で、当社推奨の管理限界値である±％以内にあり、良好と判断します。粘度はmm/sでした。粘度はmm/sでした。粘度指数はでした。粘度指数はでした。水分は良好。水分はppmと当社推奨の管理限界値の以下であり、良好と判断します。全酸価は良好。全酸価はmgKOH/gと新油値mgKOH/g以内であり、良好と判断します。
報告№111-00372 報告№111-00372 | 分析№111-001676 分析№111-001731 | 111-001731_date120111 | グリースの物理的性状は良好と判断します。グリースは継続使用可能な状態にあると判断します。≪状態監視とパラメータ≫分析の目的および各分析のパラメータは以下の通りです。特性低下目的：グリースの分析結果から、グリースの物理的性状や劣化傾向などを確認する。全酸価JISK赤外線吸収スペクトルJISKちょう度JISK滴点JISK摩耗目的：グリース中の摩耗粒子を分析する事により、回転・摺動部の潤滑状態、摩耗劣化の程度、余寿命などを解析する。摩耗診断電子顕微鏡観察JISKX線マイクロアナリシス油中金属濃度JISK≪分析結果≫特性低下全酸価：良好全酸価.mgKOH/gは新油値のmgKOH/g以内にあることから問題は無いと判断します。赤外線吸収スペクトル：良好ちょう度：良好ちょう度値はと当社推奨の管理上限値であるから以内に留まっています。滴点：測定不能滴点は試料グリースが少ないため、測定不能でした。摩耗摩耗診断電子顕微鏡観察・X線マイクロアナリシス：今回は実施していません。油中金属濃度：今回は実施していません。
報告№111-00058 報告№111-00058 | 分析№111-000350 分析№111-000350 | 111-000350 | グリースの物理的性状は良好と判断します。グリースは継続使用可能な状態にあると判断します。≪状態監視とパラメータ≫分析の目的および各分析のパラメータは以下の通りです。特性低下目的：グリースの分析結果から、グリースの物理的性状や劣化傾向などを確認する。全酸価JISK赤外線吸収スペクトルJISKちょう度JISK滴点JISK摩耗目的：グリース中の摩耗粒子を分析する事により、回転・摺動部の潤滑状態、摩耗劣化の程度、余寿命などを解析する。摩耗診断電子顕微鏡観察JISKX線マイクロアナリシス油中金属濃度JISK≪分析結果≫特性低下全酸価：良好全酸価.mgKOH/gは新油値の.mgKOH/g以内にあることから問題は無いと判断します。赤外線吸収スペクトル：良好ちょう度：良好ちょう度値はと当社推奨の管理限界値であるから以内に留まっています。滴点：良好滴点はと新油値のに比較し変化はないことから問題は無いと判断します。摩耗摩耗診断電子顕微鏡観察・X線マイクロアナリシス：今回は実施していません。油中金属濃度：今回は実施していません。
報告№105-0007 | 分析№105-00087 | 105-00087 | 分析の結果、本軸受は継続使用可能な状態にあると判断します。但し、SOAPの結果で銅濃度がppm検出されました。油中の銅濃度が以上になった場合、別添資料鉱油の酸化に対する金属触媒の影響に示すとおり油の劣化速度が加速しますので、銅濃度は以下で管理されることを推奨します。銅分が増加傾向を示すような場合、油種の変更が必要です。これらのことは、計数汚染度がNAS級と当社推奨の管理限界値内であること。異常摩耗の早期発見パラメータであるフェログラフィーのIs値が.と良好の範囲にあること。D-SOAPの結果、軸受の摩耗を示す鉄がと微量であったことSOAPの結果、銅がppm検出されたこと以上のことから判断しました。
報告№109-09136 報告№111-00619 | 分析№109-001160 分析№111-002929 | 111-002929 | 潤滑油は継続使用可能な状態にあると判断します。粘度、酸価、有機物・有機化合物、酸化安定度の各データは良好でした。尚、別紙酸化安定度の減少傾向から油の余寿命を求めた結果、本試料は直近の更油から起算して稼働日数が年月まで使用可能であることが分かります。水分は良好でした。
報告№107-4530 報告№107-0291 | 分析№107-01164 分析№107-01535 | 107-01535 | トライボ診断により、、汚染度、軸受の潤滑状態を確認する。分析の結果、すべり軸受の摩耗が確認されたものの、軸受の潤滑状態は正常な範囲にあり、この油は継続使用可能と判断します。これらのことは、SOAP／D－SOAPでメタルの主成分である錫が検出されたものの、低濃度であることフェログラフィーの結果、異常摩耗の早期発見パラメータであるIs値がのマイナス乗と良好の範囲にあること計数汚染度がNAS級と良好の範囲にあることを示す粘度、水分、全酸価、IRの各データが良好であること以上のことから判断しました。
報告№109-09136 報告№110-00485 | 分析№109-001160 分析№110-002173 | 110-002173 | は、油の粘度、油中のスラッジの発生量を判断パラメータに、粘度、全酸価、IR、RBOTで評価します。分析の結果、油の粘性を示す粘度は、新油値の.mm/sに比較して粘度変化率が+％の.mm/sとほぼ変化はなく、また油中のスラッジの発生量を示す全酸価は、新油値の.mgKOH/gに対してでほぼ変化が見られず劣化は確認されなかった。さらにはIRの結果でも油が劣化した場合に発生するカルボン酸の発生も確認されず、酸化防止剤の残存量を示すRBOTは、限界値minに比較して、十分に残量があるminであった以上のことから、潤滑油の劣化は確認されませんでした。なお、使用油の使用期間または使用時間が不明であったため、ご要求の油の余寿命に関する検討は行えませんでした。可能であれば、これらの情報をご提供下さい。汚染度油中の水分を計測した結果、水分は.ppmと新油と同等であり、継続使用可能な状態にあることが確認されました。潤滑油は継続使用可能な状態にあると判断します。
報告№109-09136 報告№111-00381 | 分析№109-001160 分析№111-001809 | 111-001809 | グリースおよび軸受は継続使用可能な状態にあり、保守サイクルおよび手法は問題ないと判断します。フェログラフィー摩耗粒子の形態で比較的多く観察された粒子は、潤滑状態が正常な場合に発生する摩耗粒子でした。これらの摩耗粒子が観察された場合、潤滑部で発生している摩耗形態は、正常なマイルド摩耗であることが分かります。電子顕微鏡・X線マイクロアナリシス観察された粒子をSEM・XMAで詳細に分析した結果、粒子には鉄、クロム、マンガンが比較的多く含まれており、成分割合から粒子は主にベアリングから発生していると推定できました。Iカップリング発光分光分析供試グリースを分析した結果、検出された金属元素は、SOAP-Tの結果表に示すように、鉄、鉛、銅、錫、リン、亜鉛、カルシウム、バリウム、アルミニウム、ケイ素、ナトリウム、マグネシウムでした。これらの検出された金属元素から発生箇所を推定すると鉄、鉛、銅、錫・軸受等リン、亜鉛、バリウム・グリース添加剤カルシウム、アルミニウム、ケイ素、ナトリウム・増ちょう剤マグネシウム・外部混入異物であると思われます。このうち、機械部品が摩耗したと思われる元素はのグループです。グリースの物理的性状IRの結果、新グリースのIRスペクトルと一致しない箇所が確認されました。異種グリースの混入またはグリース名の誤りなどが考えられます。
報告№109-09136 報告№110-00319 | 分析№109-001160 分析№110-001320 | 110-001320 | は、油の粘度、油中のスラッジの発生量を判断パラメータに、粘度、全酸価、IR、RBOTで評価します。分析の結果、油の粘性を示す粘度は、新油値の.mm/sに比較して粘度変化率が+.％の.mm/sとほぼ変化はなく、また油中のスラッジの発生量を示す全酸価は、新油値の.mgKOH/gに比較して大きな変化のない.mgKOH/gと劣化は確認されなかった。さらにはIRの結果でも油が劣化した場合に発生するカルボン酸の発生も確認されず、酸化防止剤の残存量を示すRBOTは、限界値minに比較して、十分に残量があるminであった以上のことから、潤滑油の劣化は確認されませんでした。一方、油中の水分を計測した結果、水分は.ppmと新油と同等であり、継続使用可能な状態にあることが確認されました。潤滑油は継続使用可能な状態にあると判断します。なお、潤滑油の余寿命は、RBOTの使用時間当たりの減少量から推定しますが、推定には新油値と使用油のRBOT値に加えて、使用時間または直近の油入替日が必要となります。今後は、可能であればご提供下さい。
報告№105-6050 報告№107-0445 | 分析№105-01529 分析№107-02539 | 107-02539 | 分析の結果、摩耗粒子の形態観察で異物の噛み込みにより発生する切削粒子、金属接触が厳しい場合に発生するμmサイズの大型のシビア粒子が観察されたことから、摩耗形態は切削摩耗と凝着摩耗が混在していることが確認されました。観察されたシビア粒子は視野に個と少ないことから、凝着摩耗による影響は小さいものの、切削摩耗は異物が混入していない状態に比較して摩耗進行速度が速く注意が必要です。今後更に摩耗が進行することが懸念されるため、ヶ月以内に再度分析を実施し、摩耗の進行状況を確認することを推奨します。これらのことは、異常摩耗の早期発見パラメータであるフェログラフィーのIs値がの乗と良好の範囲にあるものの、摩耗粒子形態観察の結果、異物の噛み込みにより発生する切削粒子、金属接触が厳しい場合に発生するμmサイズの大型のシビア粒子が観察されたことSOAP／D－SOAPの結果、鉄が検出されたこと以上のことから判断しました。尚、バックラッシの増加量を分析結果から計算し、CBMによる傾向監視に役立てることが出来ますので、構造が確認できる図面、ギヤの形式、歯形、モジュール、歯数、回転数、増速比、歯幅をお知らせ下さい。計算結果を報告致します。
報告№102-8040 | 分析№102-00698 | 102-00698 | 精点Aを実施した結果、計数汚染度、フェログラフィーを除く項目は良好でした。計数汚染度が前回のNAS級に比較して、ヶ月の間にランク上昇してNAS級と管理限界値に到達していました。粒子数を詳細に見ると増加したレンジが～μmの小さな粒子が増加していることが判りました。このことから、汚染度が上昇した要因は、～μmサイズの粒子が発生していたためと考えられます。D－SOAPの結果から、鉄が、銅が検出され、また、フェログラフィーの結果では摩耗過酷度を示すIsがの乗でした。摩耗粒子形態観察の結果、摩耗粒子の特徴的な形態からサーボシリンダ内壁及びブッシュの摩耗により発生した摩耗粒子によることが確認されました。汚染要因が摩耗であり、今後更に摩耗が進行して汚染度が上昇し、バルブの動作障害やストレーナの目詰まり等が発生することが懸念されます。前回から今回までの汚染度の増加傾向から、年以内にNAS級に到達することが予測されますので、予防措置として、年以内に濾過を実施されることを推奨します。又、ヶ月以内に濾過が実施できない場合は、ヶ月後に精点Bを実施し、摩耗の進行状況及び汚染度の状況を確認されることを併せて推奨します。
|  | 113-001275 | ガスタービンの軸受部は、継続使用可能な状態にあると判断し、現時点では分解点検の必要はないと考えます。但し、今後の切削摩耗、疲労摩耗の進行を確認するためにも傾向監視を継続することが有効です。定期的な分析定期的な分析を実施することにより、データの変化から異常の兆候を早期に発見することが可能となります。今後懸念される切削摩耗、疲労摩耗の進行を監視するため、定期的に分析を実施することを推奨します。はフェログラフィーおよびSOAP-Tの結果から総合的に判断した結果、継続使用は可能ですが、今後の機器の機能を確認するためにも傾向管理が有用と考えます。フェログラフィー【定量分析：Is値】Is値は異常摩耗の早期発見パラメータのつで、摩耗程度を定量化するために用います。今回のIs値はの乗と、やや高い値でした。フェログラフィー【定性分析：摩耗粒子および摩耗形態観察】分析結果から比較的多く観察された粒子は、以下の通りでした。切削粒子・異物や金属表面の微小突起による切削摩耗により発生。疲労摩耗粒子・繰返し応力を受けて発生。フリクションポリマ・局部的に高圧・高温となる場合に発生。観察された摩耗粒子の中でも切削粒子は、将来的な摩耗の進行に繋がる可能性を示唆しているため、傾向監視が必要と思われます。摩耗形態の中でも切削摩耗は摩耗進行速度が速く、転がり軸受でこの摩耗形態が発生した場合には寿命が分の程度に低下することも知られており、切削摩耗により生じた軌道面の損傷が起点となって転がり軸受の寿命となるフレーキングに進展することから傾向監視による経過監視が必要です。切削摩耗の発生原因となる混入異物が残留している場合、この異物により切削摩耗が継続して発生する可能性があります。Iカップリング発光分光分析【SOAP-T】検出された金属元素から発生箇所を推定すると、以下の通りでした。鉄、鉛、錫、亜鉛・軸受等リン・添加剤カルシウム、バリウム、アルミニウム、ケイ素、ナトリウム・外部混入異物
報告№107-0414 報告№107-0428 | 分析№107-02227 分析№107-02361 | 107-02361 | 分析の結果、全てのデータが良好であることから、本試料油は継続使用可能であり、軸受の潤滑状態も正常と判断します。は良好と判断します。計数汚染度は良好と判断します。計数汚染度はNAS級と当社推奨の管理限界値のNAS級以内にあり、良好と判断します。重量汚染度は良好と判断します。重量汚染度は.mg/mlと当社推奨の管理限界値のmg/ml以内にあり、良好と判断します。機器の潤滑状態機器の潤滑状態は正常と判断します。SOAPは良好と判断します。SOAPの結果、油の添加剤成分であるリンが検出されました。摩耗により発生する鉄および錫は検出されていないことから、良好と判断します。D－SOAPは良好と判断します。D－SOAPの結果、摩耗により発生する鉄および錫は検出されていないことから、良好と判断します。フェログラフィーの結果は良好です。異常摩耗の早期発見パラメータであるフェログラフィーのIs値がのマイナス乗と良好の範囲にあることから、潤滑状態は正常と判断します。
報告№109-09136 報告№114-00280 | 分析№109-001160 分析№114-001042 | 114-001042 | 分析の結果、、汚染状態は共に良好の範囲にあることから、継続使用可能な状態にあると判断します。対象設備は継続使用可能な状態にあると判断します。異常摩耗の早期発見のパラメータであるIs値は、前回のレベルから-レベルに低下し、正常です。計数汚染度は、前回に比較してNAS級からNAS級にランク低下し、重量汚染度も.mg/mlから.mg/mlに増加しているものの、良好です。．粘度、水分、酸価、IRの各データは、前回同様に良好です。
報告№101-6089 | 分析№101-00846 | 101-00846-1 | 計数汚染度が、NAS級と前年度濾過後のNAS級からヶ月間でランク上昇していました。粘度は良好と判断します。粘度はmm/sと非常に良好の範囲にありました。水分は良好と判断します。水分はppmと非常に良好の範囲にありました。全酸価は良好と判断します。全酸価は.mgKOH/gと非常に良好の範囲にありました。RBOTはは良好と判断します。RBOTはminと非常に良好の範囲にありました。計数汚染度は、良好の範囲にあるものの、前年度に比較してランク上昇していました。計数汚染度は、NAS級と、前年度濾過後のNAS級に比較して、ヶ月間でランク上昇しました。重量汚染度はmg/mlと良好の範囲にありました。重量汚染度はmg/mlと良好の範囲にありました。機器の潤滑状態至急、軸受メタルの開放点検が必要と思われます。油中の金属粒子濃度を分析するSOAP及びD-SOAPの結果、軸受メタルの摩耗により発生したと考えられる錫がSOAPでppm、D－SOAPがppm検出されていました。但し、前年度濾過前の錫濃度がppmから濾過後がppmに一旦下がり、今年度ppmに再度上昇しておりますので、前年度から今年度までに増加した量はppmとなります。したがって、前年度のppmに、このppmを加えるとppmになります。油量リットルと錫濃度から摩耗量を下式により計算しました。 ・式 cmとなります。従いまして、下図のような体積をもつ金属片が摩耗した計算となります。この体積cmを軸受メタルの摩耗面積で割りますと平均的な摩耗深さとなります。この摩耗面積は当社の経験によれば、スラストメタル面積の約分の程度となることが確認されており、軸受の支持面積cmからスラストメタル面積とパッド枚数枚から計算するとcmとなります。摩耗体積cmとcmから平均的な摩耗深さを求めるとμmとなります。スラストメタルの表面粗さをRmaxμmとしますと少なくとも左図bの部分の表面粗さ部分が鏡面になっていることが想像されました。至急開放点検が必要と思われます。ご提供いただいた情報によれば、起動回数が前年度回、今年度が回ですので、摩耗の進行度は、起動回数回当り.μmとなります。これは、流体潤滑状態をつくれず、メタルが金属接触を起こしていることを示しており、低速状態の停止時、起動時にこの金属接触が発生していると思われます。
報告№109-09136 報告№112-00561 | 分析№109-001160 分析№112-002300 | 112-002300 | 分析の結果、潤滑油の劣化はなく、汚染度は良好な範囲にあることから、継続使用可能な状態にあると判断します。軸受分析の結果、軸受は継続使用可能な状態にあると判断します。但し、将来的な摩耗進行の有無を確認するためにも傾向監視を継続することが有効です。定期的な分析今後懸念される凝着摩耗やフレッティング摩耗の進行を監視するため、定期的に分析を実施することを推奨します。は良好と判断します。粘度粘度は、mm/sと新油値mm/sに比較して、粘度変化率は-.％で、当社推奨の管理限界値である±％以内であり、良好と判断します。水分は、ppmと当社推奨の管理限界値の以下であり、良好と判断します。酸価は、.mgKOH/gと新油値.mgKOH/g以下であり、良好と判断します。IRIRチャートの結果、新油と使用油のスペクトルパターンはほぼ一致し、また、油劣化の兆候を示すカルボン酸の吸収が確認されていないことから、良好と判断します。は良好と判断します。計数汚染度計数汚染度は、NAS級と当社推奨の管理限界値NAS級以下であり、良好と判断します。重量汚染度は、.mg/mlと当社推奨の管理限界値mg/ml以下であり、良好と判断します。光学顕微鏡写真重量汚染度で濾過したフィルタ表面上の夾雑物を光学顕微鏡で観察した結果、金属片、赤錆、砂等が観察されました。はフェログラフィーおよびSOAP-Tの結果から総合的に判断した結果、継続使用は可能ですが、機器の機能を保持するためにも傾向管理が有用と考えます。フェログラフィー【異常摩耗指数：Is値】Is値は異常摩耗の早期発見パラメータのつで、摩耗粒子を定量化するために用います。今回のIs値はの乗とやや高い値でした。フェログラフィー【定性分析：摩耗粒子および摩耗形態観察】分析結果から比較的多く観察された粒子は、以下の通りでした。正常な摩耗粒子・潤滑状態が正常なマイルド摩耗により発生。シビア粒子・潤滑状態がやや厳しい凝着摩耗により発生。金属潤滑部が局部的に油膜切れを起していると考えられます。赤錆・フレッティングにより発生。フリクションポリマ・局部的に高圧・高温となる場合に発生。観察された摩耗粒子の中でも赤錆、シビア粒子は、注意が必要です。フレッティングの発生要因は、鉄系材料が接合および勘合されたりする部分から発生します。フレッティングによる赤錆が少量発生しても直ちに異常ではありませんが、場合によっては、発生した赤錆が軸受摺動面に噛み込み、摩耗を進行させる場合があります。シビア粒子は、凝着摩耗に分類されます。この摩耗粒子は、摺動面で凝着、破断を繰り返し、この過程で生じる移着粒子が成長して摩耗粒子となります。そのため、摺動面では局部的に油膜切れが発生していることを示しています。この状態が継続した場合、摩耗粒子のサイズは徐々に大型化していき、軸受の損傷に至る場合がありますので、傾向監視が必要です。Iカップリング発光分光分析【SOAP-T】検出された金属元素から発生箇所を推定すると、以下の通りでした。鉄・軸受等リン、亜鉛・添加剤ケイ素・外部混入異物
報告№112-00727 報告№112-00727 | 分析№112-003321 分析№112-003321 | 112-003321 | 油の劣化は確認されず、汚染度も良好な範囲にあることから、継続使用可能な状態にあると判断します。軸受は継続使用可能な状態にあると判断します。分析結果フェログラフィーおよびSOAP／D-SOAPの結果から総合的に判断した結果、正常な状態にあると考えられます。フェログラフィー【定量分析：Is値】Is値は異常摩耗の早期発見パラメータのつで、摩耗程度を定量化するために用います。今回のIs値はのマイナス乗と低い値でした。フェログラフィー【定性分析：摩耗粒子および摩耗形態観察】分析結果から観察された全ての粒子量は少でした。Iカップリング発光分光分析【SOAP／D-SOAP】検出された金属元素から発生箇所を推定すると、以下の通りでした。バリウム・添加剤リン、カルシウム、ナトリウム・外部混入異物計数汚染度、重量汚染度は共に良好でした。．IR、RBOTの各データは良好でした。
報告№109-09136 報告№113-00044 | 分析№109-001160 分析№113-000142 | 113-000142 | 油の劣化は確認されず、汚染度も良好な範囲にあることから、継続使用可能な状態にあると判断します。減速機減速機は継続使用可能な状態にあると判断します。但し、将来的な摩耗進行の有無を確認するためにも傾向監視を継続することが有効です。定期的な分析今後懸念される切削摩耗や凝着摩耗の進行を監視するため、定期的に分析を実施することを推奨します。減速機の摩耗状態フェログラフィーおよびSOAP／D-SOAPの結果から総合的に判断した結果、継続使用は可能ですが、今後の機器の機能を確認するためにも傾向管理が有用と考えます。フェログラフィー【定量分析：Is値】Is値は異常摩耗の早期発見パラメータのつで、摩耗粒子を定量化するために用います。Is値は前回に比較しての乗から変化はなく、低い値でした。フェログラフィー【定性分析：摩耗粒子および摩耗形態観察】分析結果から観察された代表的な粒子は、以下の通りでした。切削粒子・異物や金属表面の微小突起による切削摩耗により発生。シビア粒子・潤滑状態がやや厳しい凝着摩耗により発生。金属潤滑部が局部的に油膜切れを起していると考えられます。観察された摩耗粒子の中でも切削粒子、シビア粒子は、将来的な摩耗の進行に繋がる可能性を示唆しているため、傾向監視が必要と思われます。減速機で切削摩耗が発生した場合、減速機内部で使用されている転がり軸受の軌道面に損傷が生じる可能性があります。この損傷が起点となって、寿命が分の程度に低下することがあることから、切削摩耗には十分注意する必要があります。切削摩耗の発生原因となる混入異物が残留している場合、この異物により切削摩耗が継続して発生する可能性があります。シビア粒子は、凝着摩耗に分類されます。この摩耗粒子は、ギヤ歯面や軌道面で凝着、破断を繰り返し、この過程で生じる移着粒子が成長して摩耗粒子となります。そのため、軌道面では局部的に油膜切れが発生していることを示しています。この状態が継続した場合、摩耗粒子のサイズは徐々に大型化していき、最終的にはギヤおよび軸受の損傷に至る場合があります。Iカップリング発光分光分析【SOAP／D-SOAP】検出された金属元素から発生箇所を推定すると、以下の通りでした。鉄、亜鉛・ギヤ、軸受等リン・添加剤カルシウム、アルミニウム、ケイ素、ナトリウム・外部混入異物バックラッシご提供いただいた減速機に関する情報からハスバ歯車の組み合わせの段減速機構であり、この歯車の構成から接触点箇所のバックラッシを求めました。ギヤのバックラッシの増加量を求めた結果、接触点箇所でバックラッシの増加量は、最も大きい箇所で約.μmと推定されます。バックラッシ増加分の上限値は、メーカにより差異はあるものの、当社の推奨するバックラッシは、一般に推奨されるμmを管理目安にしています。この値に比較して十分に小さい値であり、SOAP/D-SOAPの鉄濃度に変化はないことから、摩耗は安定していると思われます。計数汚染度は、前回に比較してNAS級から等級に変化はなく、良好でした。粘度、水分、全酸価、IR、RBOTの各データは、前回同様に良好でした。尚、RBOTは、前回に比較して大きな値であり減少傾向は確認されませんでした。このことから、酸化防止剤の消耗は確認されず、この油は継続使用可能な状態にあると判断できました。
報告№101-0277 | 分析№101-02695 | 101-02695 | フェログラフィーの結果、前回分析でも観察された転がり疲れにより転動面の表面から疲労剥離した粒子と、グリースの油膜が破断し金属接触となって発生する粒子の双方が見られました。これらの粒子は、ボールネジ転動面の疲労摩耗及びボールとチューブ摺動面の金属同士の摩耗、いわゆる、凝着摩耗と呼ぶ摩耗形態で発生していると考えられます。確認された転がり疲れによる疲労剥離は、現在の所、軽微な状態にあると思われますが、今後の使用には、転動面粗大化による位置決め精度の低下や、これに伴うガタの発生による異音に注意して使用する必要があと思われます。一方、グリースの油膜切れにより発生している摩耗粒子につきましては、グリースの供給に気をつけ、定期的なグリースアップに留意するようにして下さい。但し、今回分析で、局部的であってもグリース中の金属濃度が非常に高い部分があり、今後、更に、摩耗が進行する場合があるため、可能であれば、グリースの全量交換を実施されることを推奨します。尚、管理表中に示している摩耗過酷度指数は、グリース潤滑の場合、摩耗粒子がグリース中に均一に分散しているとは考え難いため、測定値が大きく変動することが予想されますので参考値としてお考え下さい。
報告№109-09136 報告№111-00730 | 分析№109-001160 分析№111-003733 | 111-003733 | 潤滑油および軸受は継続使用可能な状態にあると判断します。但し、今後も摩耗の進行を傾向監視するため、以下の対策を推奨します。定期的な分析凝着摩耗の進行を監視するため、定期的に分析を実施し、摩耗の進行状況を確認することを推奨します。再分析の時期を理論的に求めたところ、最短で約時間となります。この時間は、油中汚染物が均一になるために必要とする時間であり、この時間を経過すれば、油が入れ替わっていても再分析の結果から状態の傾向を確認することが可能となります。そのため、試運転などで数時間の運転が可能であれば、より的確に状況が確認できますので再分析を推奨します。油槽内の清掃潤滑油が汚染されていることから、油槽内は汚染されていると思われます。更油をする際には、油槽内を清掃し、更油する新油もNAS級程度の清浄な潤滑油を更油することを推奨します。シリコン系のグリースや添加剤の確認シリコン系の添加剤やグリースを使用している箇所があるかについてご確認下さい。フェログラフィー異常摩耗の早期発見パラメータとして摩耗粒子を定量化して評価するフェログラフィーのIs値は、潤滑状態が厳しいの乗でした。摩耗粒子の形態で比較的多く観察された粒子は、潤滑状態が正常な場合に発生する摩耗粒子金属潤滑部が局部的に油膜切れを起して発生する銅系シビア粒子外部から混入したと思われる鉄錆等でした。これらの摩耗粒子が観察された場合、潤滑部で発生している摩耗形態は、正常なマイルド摩耗潤滑状態がやや厳しい凝着摩耗であることが分かります。Iカップリング発光分光分析供試の潤滑油を分析した結果、検出された金属元素は、SOAPの結果表に示すように、鉄、鉛、銅、錫、リン、亜鉛、カルシウム、バリウム、アルミニウム、ケイ素、ナトリウムが検出されました。これらの検出された金属元素から発生箇所を推定すると鉄、鉛、銅、錫、亜鉛・軸受等リン、カルシウム、バリウム、アルミニウム、ケイ素、ナトリウム・外部混入異物であると思われます。このうち、機械部品が摩耗したと思われる元素はのグループです。SOAP／D－SOAPで銅が比較的高い値でした。銅を使用した箇所は、転がり軸受では保持器が考えられますが、型番から保持器ではないことから、オイルリングなどが考えられます。オイルリングであった場合、摩耗が進行するにつれて、オイルリングが円滑に回転し難い状況が発生します。その結果、潤滑油のかき揚げ量が減少し、軸受軌道面で油膜切れを引き起こす可能性があります。ケイ素の検出SOAPでケイ素がppm検出されました。一般に、潤滑油中からケイ素が検出された場合の原因として、シリコン油或いは、シリコン系の添加剤が検出されるフェログラフィーおよびフィルタ表面の異物観察で砂が多く観察されて検出されるシリコングリースをシール部に塗布している場合、このシリコングリースが潤滑油に混入して検出されるなどが挙げられますが、今回検出が比較的高濃度であることからの可能性が考えられます。については、分析結果では確認することが出来ませんので、これに関する情報があれば提供をお願いします。計数汚染度、重量汚染度は共に当社推奨の管理限界値を超えていました。フィルタ表面の異物観察で銅合金、鉄錆、砂等が観察されたことから、汚染度が高い要因は、摩耗と外部混入異物の影響と思われます。粘度、全酸価、IR、RBOTの各データは良好でした。尚、別紙RBOTの減少傾向から油の余寿命を求めた結果、本試料は直近の更油から起算して稼働日数が年月まで使用可能であることが分かります。
報告№109-09136 報告№113-00142 | 分析№109-001160 分析№113-000528 | 113-000528 | 潤滑油の劣化はないものの、油中の汚染度が高い値でした。採油条件の影響で値が高くなっていると考えられますが、異物の影響で将来的に摩耗が進行する懸念がありますので、以下の対策を推奨します。軸受は継続使用可能な状態にあると判断します。但し、将来的な摩耗進行の有無を確認するためにも傾向監視を継続することが有効です。更油本試料油は、軸受の排油口から採油されたことにより汚染度データが高くなったと思われますが、貴社での他事例では排油口からの採油であっても清浄であった試料もあります。それらのことを勘案すると、本試料油は、更油が可能であれば、清浄な潤滑油に更油するか、或いは、濾過ができるようであれば濾過を実施するなどして、適切な清浄度で使用することを推奨します。定期的な分析摩耗粒子の形態観察で、切削摩耗、凝着摩耗が観察されたことから、今後の摩耗進行を監視するため、定期的に分析を実施することを推奨します。最適な採油方法本試料油は、機器停止中に軸受箱排油口から採油されているため、分析データが高濃度に出ていると推定されます。正確なデータによる診断を行うためにも、今後の採油は、極力運転中もしくは停止直後の油槽中層部から実施されることを推奨します。はフェログラフィーおよびSOAP／D-SOAPの結果から総合的に判断した結果、継続使用は可能ですが、今後の機器の機能を確認するためにも傾向管理が有用と考えます。フェログラフィー【定量分析：Is値】Is値は異常摩耗の早期発見パラメータのつで、摩耗粒子を定量化するために用います。今回のIs値はの乗と、高い値でした。フェログラフィー【定性分析：摩耗粒子および摩耗形態観察】分析結果から比較的多く観察された粒子は、以下の通りでした。切削粒子・異物や金属表面の微小突起による切削摩耗により発生。シビア粒子・潤滑状態がやや厳しい凝着摩耗により発生。金属潤滑部が局部的に油膜切れを起していると考えられます。観察された摩耗粒子の中でも切削粒子、シビア粒子は、将来的な摩耗の進行に繋がる可能性を示唆しているため、傾向監視が必要と思われます。摩耗形態の中でも切削摩耗は摩耗進行速度が速く、転がり軸受でこの摩耗形態が発生した場合には寿命が分の程度に低下することも知られており、切削摩耗により生じた軌道面の損傷が起点となって転がり軸受の寿命となるフレーキングに進展することから傾向監視による経過監視が必要です。切削摩耗の発生原因となる混入異物が残留している場合、この異物により切削摩耗が継続して発生する可能性があります。シビア粒子は、凝着摩耗に分類されます。この摩耗粒子は、摺動面で凝着、破断を繰り返し、この過程で生じる移着粒子が成長して摩耗粒子となります。そのため、摺動面では局部的に油膜切れが発生していることを示しています。この状態が継続した場合、摩耗粒子のサイズは徐々に大型化していき、設備の損傷に至る場合がありますので、傾向監視が必要です。Iカップリング発光分光分析【SOAP／D-SOAP】検出された金属元素から発生箇所を推定すると、以下の通りでした。鉄、鉛、銅、クロム、錫、亜鉛・軸受等リン、カルシウム、バリウム、アルミニウム、ケイ素、ナトリウム、マグネシウム・外部混入異物ケイ素の検出ケイ素がppm検出されました。一般に、潤滑油中からケイ素が検出された場合の原因として、油の消泡剤として使用されるシリコン系の添加剤が検出されるフェログラフィーおよびフィルタ表面の異物観察で砂が多く観察され、これが検出されるシリコングリースをシール部に塗布している場合、このシリコングリースが潤滑油に混入して検出されるなどが挙げられますが、今回の原因は、フィルタで砂が観察されたことから、の可能性が考えられますが、高濃度であることから、およびの可能性も考えられます。およびについては、分析結果では確認することが出来ませんので、これに関する情報をご提供下さい。計数汚染度はNAS級以上と当社推奨の管理限界値を超えていました。フィルタ表面の異物観察で金属片、鉄錆、砂等が観察されたことから、汚染度が高い要因は、摩耗と外部混入異物の影響と思われます。粘度、水分、全酸価、IR、RBOTの各データは、良好でした。尚、別紙RBOTの減少傾向から油の余寿命を求めた結果、本試料油は直近の更油から起算して年月まで使用可能であることが分かります。
報告№109-09136 報告№113-00112 | 分析№109-001160 分析№113-000436 | 113-000436_date130801 | トライボ診断を実施した結果、当該機の潤滑箇所は継続使用可能な状態であり、連続運転を継続し続けない限り、今年度中直ちに予防保全としての分解点検を実施する状態ではないと判断しました。トライボ診断を実施した結果、現時点の当該機は、継続使用可能な状態にあると判断します。但し、将来的な摩耗進行の有無を確認するため、以下の推奨内容を参考にされて今後のメンテナンスにお役立て下さい。定期的な分析定期的な監視をトライボ診断で実施することにより、異常の兆候を早期に発見することが可能となりますので、回／年の定期的なトライボ診断の実施を推奨します。新油との比較による評価を示す粘度、酸価、IR、塩基価のデータは新油データを基準として評価しています。今回は新油データが不明であったため良否の評価ができませんでしたが、今後分析を実施する場合は、使用している新油を同時に分析することをご検討下さい。定期的な分析定期的な潤滑油分析によるトライボ診断を実施することにより、分析データの変化から異常の兆候を早期に発見することが可能となります。また、今回は対象設備の初回分析であるため、最低でもあと回分析を実施し、分析データの変化から今後の対応を検討することを推奨します。粘度、酸価、塩基価については新油値が不明であり、良否の評価ができませんでした。粘度粘度は.mm/sでした。水分はppmと当社推奨の管理限界値以下にあり、良好と判断します。酸価・IR酸価劣化の進行度は、酸価およびIRの結果から総合的に判断します。酸価は、mgKOH/gと測定されたものの、良否の評価ができませんでした。また、IRチャートの結果、cm-付近にピークが確認されましたが、新油チャートとの比較ができていないことから、油劣化によるものか、添加剤によるものか判断できませんでした。塩基価は.mgKOH/gでした。はフェログラフィーおよびSOAP-Tの結果から総合的に判断した結果、継続使用は可能ですが、今後の機器の機能を確認するためにも傾向管理が有用と考えます。フェログラフィー【定量分析：Is値】Is値は異常摩耗の早期発見パラメータのつで、摩耗粒子を定量化するために用います。今回のIs値はの乗とやや高い値でした。フェログラフィー【定性分析：摩耗粒子および摩耗形態観察】分析結果から観察された代表的な粒子は、以下の通りでした。正常な摩耗粒子・潤滑状態が正常なマイルド摩耗により発生。切削粒子・異物や金属表面の微小突起による切削摩耗により発生。シビア粒子・潤滑状態がやや厳しい凝着摩耗により発生。金属潤滑部が局部的に油膜切れを起していると考えられます。観察された摩耗粒子の中でも切削粒子、シビア粒子は、将来的な摩耗の進行に繋がる可能性を示唆しているため、傾向監視が必要と思われます。切削摩耗は、他の摩耗形態に比較して摩耗進行速度が速く注意が必要で、定期的なトライボ診断による状態監視が必要と考えます。切削摩耗の原因となる混入異物が残留している場合、この異物により切削摩耗が継続して発生する可能性があります。シビア粒子は凝着摩耗に分類されます。この摩耗粒子は、摺動面で凝着、破断を繰り返し、この過程で生じる移着粒子が成長して摩耗粒子となります。そのため、摺動面では局部的に油膜切れが発生していることを示しています。この状態が継続した場合、摩耗粒子のサイズは徐々に大型化していき、設備の損傷に至る場合がありますので、傾向監視が必要です。Iカップリング発光分光分析【SOAP-T】検出された金属元素から発生箇所を推定すると、以下の通りでした。鉄・エンジン部品リン、亜鉛、カルシウム・添加剤アルミニウム、ナトリウム・外部混入異物計数汚染度計数汚染度はNAS級以上と汚染されていました。重量汚染度はmg/mlと汚染されていました。光学顕微鏡写真重量汚染度で濾過したフィルタ表面上の夾雑物を光学顕微鏡で観察した結果、金属片、鉄錆、砂等が観察されました。粒度分布粒度分布は.～μmの範囲にあり、.μmにピークが確認されました。μm以下の粒子が多いことから、燃焼して発生したこれらのほとんどは、燃焼して発生した煤であると推定されます。はフェログラフィーおよびSOAP-Tの結果から総合的に判断した結果、継続使用は可能ですが、今後の機器の機能を確認するためにも傾向管理が有用と考えます。フェログラフィー【定量分析：Is値】Is値は異常摩耗の早期発見パラメータのつで、摩耗粒子を定量化するために用います。今回のIs値はの乗とやや高い値でした。フェログラフィー【定性分析：摩耗粒子および摩耗形態観察】分析結果から観察された代表的な粒子は、以下の通りでした。正常な摩耗粒子・潤滑状態が正常なマイルド摩耗により発生。切削粒子・異物や金属表面の微小突起による切削摩耗により発生。シビア粒子・潤滑状態がやや厳しい凝着摩耗により発生。金属潤滑部が局部的に油膜切れを起していると考えられます。観察された摩耗粒子の中でも切削粒子、シビア粒子は、将来的な摩耗の進行に繋がる可能性を示唆しているため、傾向監視が必要と思われます。切削摩耗は、他の摩耗形態に比較して摩耗進行速度が速く注意が必要で、定期的なトライボ診断による状態監視が必要と考えます。切削摩耗の原因となる混入異物が残留している場合、この異物により切削摩耗が継続して発生する可能性があります。シビア粒子は凝着摩耗に分類されます。この摩耗粒子は、摺動面で凝着、破断を繰り返し、この過程で生じる移着粒子が成長して摩耗粒子となります。そのため、摺動面では局部的に油膜切れが発生していることを示しています。この状態が継続した場合、摩耗粒子のサイズは徐々に大型化していき、設備の損傷に至る場合がありますので、傾向監視が必要です。Iカップリング発光分光分析【SOAP-T】検出された金属元素から発生箇所を推定すると、以下の通りでした。鉄・エンジン部品リン、亜鉛、カルシウム・添加剤アルミニウム、ナトリウム・外部混入異物すす等が油中粒子の主成分であることが推測できます。粘度、酸価、塩基価については新油値が不明であり、良否の評価ができませんでした。粘度粘度は.mm/sでした。水分はppmと当社推奨の管理限界値以下にあり、良好と判断します。酸価・IR酸価劣化の進行度は、酸価およびIRの結果から総合的に判断します。酸価は、mgKOH/gと測定されたものの、良否の評価ができませんでした。また、IRチャートの結果、cm-付近にピークが確認されましたが、新油チャートとの比較ができていないことから、油劣化によるものか、添加剤によるものか判断できませんでした。塩基価は.mgKOH/gでした。
報告№108-4511 報告№108-4511 | 分析№108-00950 分析№108-00950 | 108-00950 | 、汚染度、軸受の潤滑状態を確認する。今回の採油は、対象設備の停止中にドレン穴から実施しているため、油循環中に採油した場合に比較し、油中粒子の沈降の影響を受け、分析データが高濃度に出る可能性があります。今回の分析は以上のことを踏まえて結果を検討しました。分析の結果、計数汚染度はNAS級以上、重量汚染度がmg/mlと共に当社推奨の管理限界値を超えていました。また、異常摩耗の早期発見パラメータであるフェログラフィーのIs値が高いの乗となっていました。摩耗粒子の形態観察で異物の噛み込みなどで発生する切削粒子、金属接触が厳しい場合に発生するシビア粒子、外部から混入したと思われる鉄錆等がやや多く観察され、これらの粒子をSEM・XMAで詳細に粒子を観察した結果、鉄、クロム、マンガンを含む粒子が多く観察されました。更にSOAP／D－SOAPで鉄、鉛、銅、亜鉛が検出されたことから、汚染度が高い要因は、転がり軸受の摩耗鉛、銅を使用した箇所の溶融・摩耗油の添加剤成分の析出によるものと考えられました。観察された摩耗粒子の形態は、切削摩耗と凝着摩耗が混在しており、特に切削摩耗は異物が混入していない状態に比較して、摩耗進行速度が速く注意が必要です。転がり軸受の場合、分の程度に寿命が低下することが知られています。今後、更に摩耗が進行し、転がり軸受の寿命の指標となるフレーキングに進展することが懸念されるため、濾過を実施されることを推奨します。また、鉛、銅を使用した箇所の摩耗が確認されたため、鉛、銅を使用した箇所がないかを確認し、摩耗箇所を特定することを併せて推奨します。一方、を示す粘度、水分、全酸価、IRの各データは良好の範囲にあることから、この油は継続使用可能と判断します。尚、上述しましたように今回の採油は対象設備の停止中の採油であるため、対象設備の運転中の採油に比較して汚染度は高目に出ている可能性があります。採油は、粒子の沈降の影響を少なくすることが重要であり、そのため油中粒子が均一な分散状態で実施されることを併せて推奨します。
報告№109-09136 報告№114-00256 | 分析№109-001160 分析№114-000898 | 114-000898 | 軸受は継続使用可能な状態にあると判断します。但し、計数汚染度がNAS級以上と当社推奨の管理限界値を超えており、切削摩耗および凝着摩耗、そして疲労摩耗が発生していることから、以下の対策を推奨します。更油今後、切削摩耗が進行し、切削痕が起点となってフレーキングに進展するのを予防するため、更油を推奨します。定期的な分析今後の進行が懸念される切削摩耗および凝着摩耗、そして疲労摩耗の推移を監視するため、定期的な分析実施を推奨します。異常摩耗の早期発見のパラメータであるフェログラフィーのIs値は、レベルとやや高い値です。また、潤滑部の摩耗が認められたため、定期的に潤滑油分析を実施し、摩耗推移を監視することが有用と考えます。フェログラフィーで観察された代表的な粒子は以下の通りです。銅系シビア粒子・潤滑状態がやや厳しい凝着摩耗により発生。極微小領域で油膜切れが発生したことを示します。疲労摩耗粒子・繰返し応力による金属疲労で発生。大型化するとフレーキングの発生が懸念されます。銅系シビア粒子は、摩擦面が将来的に異常摩耗へ進展する可能性を示唆しているため、傾向監視が有用と思われます。銅を使用した箇所は、転がり軸受の型番から保持器であることがわかります。今後保持器の摩耗が進行することで転動体とのギャップが大きくなると共に振動が増大し、摩耗の進行につながることが懸念されます。D-SOAPの結果、銅および亜鉛が比較的高い値で検出されていることから、保持器で摩耗が発生していると推定されます。計数汚染度はNAS級以上、重量汚染度はmg/mlと共に当社推奨の管理限界値を超えています。フィルタグラムで茶褐色のスラッジが確認され、さらに銅合金、鉄錆、砂等が観察されたことから、汚染度が高い要因は、銅系粒子とスラッジ、そして外部混入異物と思われます。
報告№108-0075 報告№108-0091 | 分析№108-00429 分析№108-00518 | 108-00518 | 通常の仮設潤滑油清浄装置にマグネットフィルタを追設して、オイルフラッシングを実施し、浄油前と浄油後の試料を分析し、異物が除去されているかを確認する。浄油後の試料油を分析した結果、浄油前に比較して計数汚染度がNAS級からNAS級にランク減少し、重量汚染度が.mg/mlから.mg/mlに減少していました。SOAP／D－SOAPの結果、摩耗により検出される金属元素は検出されませんでした。また、異常摩耗の早期発見パラメータであるフェログラフィーのIs値がのマイナス乗と良好の範囲にあり、摩耗粒子はほとんど観察されなかったことから、浄油前で観察された摩耗粒子は浄油により除去されていることが確認されました。
報告№105-0363 報告№105-0363 | 分析№105-02405 分析№105-02405 | 105-02405 | 分析の結果、全てのデータが良好であることから、この油は継続使用可能と判断します。は良好と判断します。水分は良好と判断します。水分は.ppmと当社推奨の管理限界値の以下であり、良好と判断します。全酸価は良好と判断します。全酸価は.mgKOH/gと新油値.mgKOH/gに比較して変化はなく、良好と判断します。IRの結果、良好と判断します。IRの結果、油劣化の兆候を示すカルボン酸の吸収が確認されていないことから、良好と判断します。は良好と判断します。計数汚染度は良好と判断します。計数汚染度はNAS級と当社推奨の管理限界値のNAS級以内であり、良好と判断します。重量汚染度は良好と判断します。重量汚染度は.mg/mlと当社推奨の管理限界値のmg/ml以内であり、良好と判断します。機器の潤滑状態機器の潤滑状態は正常と判断します。SOAPの結果は良好です。SOAPの結果、油の添加剤成分であるバリウムがppm、外部から混入したケイ素がppm検出されました。軸受の摩耗を示す錫は検出されず、良好と判断します。D－SOAPの結果は良好です。D－SOAPの結果、鉄が、油の添加剤成分であるバリウムが、外部から混入したカルシウムが、ナトリウムが検出されました。軸受の摩耗を示す錫は検出されず、良好と判断します。フェログラフィーの結果は良好です。異常摩耗の早期発見パラメータであるフェログラフィーのIs値が.と良好の範囲にあり、潤滑状態は良好と判断します。
報告№103-6062 | 分析№103-01454 | 103-01454 | 更油後日後に精点Aを実施しました。その結果、外部から混入した砂等の異物、その硬い異物の噛み込みにより発生した切削粒子がやや多く見られました。今後、更に異物の噛み込みによる摩耗が進行することが懸念されるため、可能であれば濾過を実施することを推奨します。尚、濾過が実施できない場合は、ヶ月後に精点Bを実施し、摩耗の進行状況を確認することを併せて推奨します。これらのことは、異常摩耗の早期発見パラメータであるフェログラフィーのIs値がと良好の範囲にあるものの、摩耗粒子の形態観察の結果、外部から混入した砂等の異物や硬い異物の噛み込みにより発生した切削粒子がやや多く見られたことから判断しました。
報告№103-8009 | 分析№103-00307 | 103-00307 | 分析の結果、転がり軸受は継続使用可能な状態にあると判断します。但し、フレッティングにより発生した微小な赤錆が多くみられるため、疲労摩耗に進展すると考えられます。フレッティングにより発生した損傷が起点となって疲労摩耗に進展することが懸念されるため、ヶ月以内に再度分析を実施し、疲労摩耗の発生の有無を確認する必要があります。このことは、摩耗粒子の形態観察の結果、フレッティングにより発生した微小な赤錆が多く見られる異常摩耗の早期発見パラメータであるフェログラフィーのIs値がのマイナス乗と良好の範囲にあることから判断しました。尚、を示す、粘度、水分、全酸価、IR、RBOTの各データが良好であることから、この油は継続使用可能な状態にあると判断します。
報告№108-0387 報告№108-6554 | 分析№108-02609 分析№108-02859 | 108-02859 | 精点Aを実施し、前回データと照合した結果、油中粒子の減少が確認されています。油中の粒子濃度は、油膜破断による発生や、油槽内などでの沈降が均衡したところで一定、いわゆる平衡状態になりますが、このバランスが崩れると増加する場合と減少する場合とに分かれます。増加した場合は、発生と減少の均衡が崩れ、摩耗の発生や外部混入が始まったことを示し、またこれとは反対に、減少した場合は発生量が減少しているか、或いは、減少量が大きくなっていることを示し、特に減少は、汚染状態や潤滑状態が良好であることを示唆しています。本軸受では、油中の粒子が減少する要因となるフィルタ類は設置されておらず、濾過による減少は考えられませんので、油中の摩耗粒子が減少したのは、摩耗粒子がほとんど発生せず、油槽内部での沈降があったためと考えられます。以上のことから、本軸受は摩耗の進行がなく、潤滑状態は安定した状態にあったものと判断します。これらのことは、前回に比較して、計数汚染度はランク減少し、SOAP／D-SOAPの鉄および錫濃度に変化がないこと異常摩耗の早期発見パラメータであるフェログラフィーのIs値がのマイナス乗と良好の範囲にあること以上のことから判断しています。尚、潤滑油の基本特性も良好の範囲にあることから継続使用可能と判断します。
報告№107-0366 報告№108-0343 | 分析№107-01900 分析№108-02311 | 108-02311 | 油中粒子数について濾過前の試料油を分析した結果、計数汚染度がNAS級と良好の範囲にあるものの、前回のNAS級からランク上昇しています。今回は油中粒子増加傾向が顕著であり、増加した粒子が摩耗粒子であった場合、異常な摩耗の兆候と考えられたため、粒子数の変化割合から潤滑状態を検討します。その結果、油中粒子数の変化だけを見た場合、潤滑状態は軸受が損傷するレベルの混合潤滑の終期にあたると推定されましたが、数量の変化だけではなく、増加した粒子の材質の特定が必要であるため、以下でその外観も観察します。油中粒子の観察潤滑油を濾過したフィルタ上の異物を観察した結果、外部から混入した鉄錆や金属粒子が比較的多く観察されています。粒子数から検討した結果では、軸受が損傷するレベルにあるという結果になりましたが、詳細に観察した摩耗粒子は、潤滑状態が良好な場合に観られる形態であることが判り、数量の増加要因は、摩耗発生とは考え難く、外部から混入した異物によるものと推測されます。以上のことから、粒子数の増加は、主に外部から混入した異物の影響と考えられます。観察された異物の摩耗への影響は、現在のところ小さいものの、今後これらの異物が軸受摺動面に噛み込み摩耗が発生することが懸念されます。本試料油を採取後、濾過を実施しており、摩耗発生の原因となる可能性のあった汚染粒子は除去されるものと思われます。
報告№103-0237 | 分析№103-02265 | 103-02265 | トライボ診断により、機器軸受の潤滑状態、潤滑油の劣化状態を診断することを目的としました。分析の結果、摩耗は安定しているものと判断します。このことは、以下の点から判断しました。計数汚染度がNAS級と前回のNAS級に比較してランク改善されていること。D-SOAPの結果、錫が.と前回のに比較して低い値を示していること。異常摩耗の早期発見パラメータであるフェログラフィーのIs値がのマイナス乗と前回のの乗に比較して桁改善されていること。
報告№109-09136 報告№111-00650 | 分析№109-001160 分析№111-003276 | 111-003276 | 潤滑油は継続使用可能な状態にあると判断します。粘度、全酸価、IR、RBOTの各データは良好でした。尚、別紙RBOTの減少傾向から油の余寿命を求めた結果、本試料は直近の更油から起算して稼働日数が年月まで使用可能であることが分かります。水分は良好でした。
報告№108-0255 報告№108-0255 | 分析№108-01850 分析№108-01850 | 108-01850 | 本試料油中の摩耗粒子をフェログラフィーにより分析した結果、潤滑状態は正常な摩耗状態であるマイルド摩耗と、異物の切削作用で発生する切削摩耗とが混在していることが判りましたが、摩耗粒子の多くは正常な摩耗粒子でした。観察されている摩耗形態がマイルド摩耗であることから、現在のところ各軸受の摩耗は使用が可能な範囲であり、継続使用可能と判断します。但し、若干観察されている切削摩耗は、異物が混入していない状態に比較して摩耗進行速度が速いため、今後の摩耗進行に注意が必要です。念のため定期的に分析を実施し、摩耗の進行状況を確認されることを推奨します。油中金属をSOAP法で分析した結果では、銅濃度が前回に比較してからppmに増加していたことから、銅を使用した部分の溶出が発生していると考えられました。銅の溶出は、潤滑油に使用されている亜鉛系添加剤の成分と銅が反応し、溶出することが知られています。銅濃度は別紙鉱油の酸化に対する金属触媒の影響に示すように銅濃度が増加すると酸化速度が速まりますので、酸化劣化の進行状況を油分析により監視されることを併せて推奨します。は良好と判断します。計数汚染度は良好と判断します。計数汚染度はNAS級と当社推奨の管理限界値のNAS級以内にあり、良好と判断します。重量汚染度は良好と判断します。重量汚染度は.mg/mlと当社推奨の管理限界値のmg/ml以内にあり、良好と判断します。機器の潤滑状態SOAPの結果、銅が多く検出され、フェログラフィーの結果、異物の噛み込みなどで発生する切削粒子がやや多く観察されました。SOAPの結果、銅が多く検出されました。SOAPの結果、油の添加剤成分であるリン、亜鉛が検出されました。一方、銅が検出されました。銅を使用した部分の溶出が発生していると考えられます。この溶出は検出された亜鉛系添加剤の成分と銅が反応し、溶出することが知られています。銅濃度は別紙鉱油の酸化に対する金属触媒の影響に示すように銅濃度が増加すると酸化速度が速まりますので、酸化劣化の進行状況を全酸価の変化で監視されることを推奨します。D－SOAPの結果、鉄が検出されました。D－SOAPの結果、鉄が、外部から混入したと思われるカルシウムが、ナトリウムが検出されました。軸受の摩耗を示す錫は検出されていないことから、良好と判断します。フェログラフィーの結果、異物の噛み込みなどで発生する切削粒子がやや多く観察されました。異常摩耗の早期発見パラメータであるフェログラフィーのIs値がのマイナス乗と良好の範囲にあるものの、摩耗粒子の形態観察の結果、異物の噛み込みなどで発生する切削粒子がやや多く観察されました。
報告№109-09136 報告№112-00261 | 分析№109-001160 分析№112-001045 | 112-001045 | 潤滑油は継続使用可能な状態にあると判断します。最適な採油方法本試料油は、機器停止中にマンホールから採油されています。機器が停止している状態では、別紙油中粒子の沈降の影響に示すように油槽内で撹拌がなくなり固形物が沈降するため、油中汚染度は低くなると推定されます。今後の採油は、極力運転中もしくは停止直後の油槽中層部から実施されることを推奨します。前回に比較して計数汚染度はNAS級からNAS級にランク低下し、良好でした。粘度、水分、酸価、IRの各データは良好でした。
報告№105-0039 | 分析№105-00255 | 105-00255 | 本試験は、トライボ診断を実施し、油の劣化状態、汚染状況、軸受の潤滑状態を確認することを目的としました。油の劣化状態油の劣化状況を確認するために実施した全酸価を除く項目は良好でした。全酸価は、新油の.mgKOH/gに比較して.mgKOH/gとやや高い値でした。油の劣化が進行していると考えられるため、更油を実施されることを推奨します。汚染状況計数汚染度がNAS級以上、重量汚染度がmg/mlと汚染されていた。軸受の潤滑状態ベアリング軌道面に若干摩耗が発生している事が確認出来たものの、転がり軸受の寿命の指標となるフレーキングの発生が確認されていないことから、現在のところ、ベアリングは継続使用可能な状態にあると判断します。尚、フェログラフィーの結果、外部から混入したと思われる鉄錆等の異物が多く観察され、今後、これらの異物が軌道面に噛み込み摩耗が進行することが懸念されるため、運転時間が時間以上経過した時点で再度トライボ診断を実施し、摩耗の進行状況を確認することを推奨します。
報告№109-09250 報告№109-09250 | 分析№109-001831 分析№109-001831 | 109-001831 | 分析の結果、全ての分析項目の値が当社推奨の管理基準を満たしており、新油分析値との比較結果も問題となる値はなかったことから、油は継続使用可能な状態であり、運転中における潤滑状態も正常であったものと判断します。特性低下特性低下に係るパラメータの分析結果は良好と判断します。粘度粘度はmm/sと新油値mm/sに対する粘度変化率は-.％で、当社推奨の管理限界値である±％以内にあり、良好と判断します。全酸価添加タービン油については、当社では管理限界値を設定しておらず、新油分析値との比較及び他の分析項目の結果より全酸価の状態判断を行います。その結果、全酸価は.mgKOH/gと新油値.mgKOH/gに比較して変化はなく、良好と判断します。酸化安定度酸化安定度は、冷凍機で使用している冷媒ガスが潤滑油に混入しており、この影響で測定できませんでした。冷媒ガスが溶け込んだ潤滑油をRBOT測定器の恒温槽に入れた場合、RBOT容器内部の圧力がRBOTを行う場合の最高圧力～MPaを超えます。冷媒の溶存量によっては、RBOTの圧力計の上限値であるMPaを超える場合があり、圧力計が破損し大変危険な状態になります。また、冷媒を減圧して除去しようとしても完全に取り除くことが困難であり、また取り除けたとして確認する方法がなく危険です。RBOTは新油データと比較することで酸化防止剤の残存量を推定することにより潤滑油の残存寿命を知ることができます。今回は、このRBOT以外の特性低下の項目を参考に残存寿命について検討することといたします。検討の結果、特性低下に係るパラメータの全酸価、IRの分析結果が良好な結果であったため、潤滑油の残存寿命は十分にあるものと判断します。有機物・有機化合物有機物・有機化合物は、IRチャートによる新油分析値との比較の結果、cm-付近に劣化の兆候を示すカルボン酸の吸収が確認されていないことから、良好と判断します。色相はL.であり、新油値のL.に比較して変化がないことから、良好と判断します。汚染に係るパラメータの分析結果は良好と判断します。水分はppmであり、当社推奨の管理限界値の以下であることから、良好と判断します。汚染粒子数はNAS級であり、当社推奨の管理限界値のNAS級以内であることから、良好と判断します。汚染度物重量は.mg/mlであり、当社推奨の管理限界値のmg/ml以内であることから、良好と判断します。摩耗フェログラフィーによる摩耗粒子の観察の結果、金属接触が厳しい場合に発生するシビア粒子が観察されました。異常摩耗の早期発見パラメータであるフェログラフィーのIs値がのマイナス乗と良好の範囲にあるものの、摩耗粒子の形態観察の結果、金属接触が厳しい場合に発生するシビア粒子が観察されました。金属濃度SOAP法により金属濃度を測定した結果、外部から混入したと思われるリンがppm、ケイ素がppm、ホウ素がppmと検出量が僅かであり良好と判断します。金属濃度酸溶解法により金属濃度を測定した結果、銅が、外部から混入したと思われるカルシウムがと検出量が僅かであり良好と判断します。
報告№106-6008 報告№106-6033 | 分析№106-00119 分析№106-00759 | 106-00759 | 初期試験を実施した結果、摩耗粒子の形態観察で前回同様に摩擦熱が高い場合に発生する球状粒子、外部から混入した鉄錆、砂が観察されたものの、計数汚染度は減少し、SOAP／D－SOAPの鉄および錫濃度に変化がないことから、潤滑状態は安定していることが確認できました。又、を示すIRおよび汚染度の各データが良好の範囲にあることから、潤滑油も継続使用可能と判断します。これらのことは、前回に比較して、計数汚染度はランク減少したことSOAP／D-SOAPの鉄及び錫濃度が変化がないこと異常摩耗の早期発見パラメータであるフェログラフィーのIs値が.と良好の範囲にあること以上のことから判断しました。
報告№109-09136 報告№111-00743 | 分析№109-001160 分析№111-003771 | 111-003771 | 分析の結果、油の添加剤成分の析出によるスラッジが発生しており、汚染度が高いことが分かりました。Iカップリング発光分光分析供試の潤滑油を分析した結果、検出された金属元素は、SOAP-Tの結果表に示すように、鉄、銅、ニッケル、リン、亜鉛、カルシウム、アルミニウム、ナトリウムでした。検出されたこれらの金属元素から発生箇所を推定すると鉄、銅、クロム、ニッケル・シリンダ・ポンプ内部等リン、亜鉛・オイル添加剤カルシウム、アルミニウム、ナトリウム・外部混入異物であると思われます。このうち、機械部品が摩耗したと思われる元素はのグループです。SOAP-Tで油の添加剤成分であるリン、亜鉛が比較的多く検出されたことから、油の添加剤成分の析出によるスラッジが発生していることが分かりました。今後、このスラッジの影響でバルブ類の動作障害やフィルタおよびストレーナの目詰まりが発生することが懸念されます。計数汚染度はやや高く、重量汚染度は当社推奨の管理限界値を超えていました。D－SOAPで油の添加剤成分であるリン、亜鉛が検出され、フィルタ表面の異物観察で表面が茶褐色で鉄錆、砂等が観察されたことから、汚染度が高い要因は、摩耗とスラッジ、そして外部混入異物の影響と思われます。
報告№108-0411 報告№110-00656 | 分析№108-02744 分析№110-003044 | 110-003044 | グリースの物理的性状グリースの物理的性状は、グリースの硬さや、徐々に温度を上昇させた恒温槽内でグリースが滴になって滴下する初滴温度、グリース中のスラッジの発生量などを判断パラメータに、ちょう度、滴点、全酸価、有機物・有機化合物として評価します。分析の結果、グリースの硬さを示すちょう度は、新グリース値のに比較してと当社推奨の管理上限値を超えていました。グリースが滴になって滴下するときの温度を示す滴点が新グリース値のに比較して本試料はと高いものの、劣化の兆候として現れる有機物・有機化合物が見られなかった。グリース中のスラッジの発生量を示す全酸価は、新グリース値の.mgKOH/gに対して.mgKOH/gで変化が見られず劣化は確認されていない。さらには有機物・有機化合物の結果でグリース中の油が劣化した場合に発生するカルボン酸の発生も確認されなかった。以上のように、グリースは劣化していないものの、軟化していることが分かりました。軟化したグリースを使用した場合、グリースの漏洩や軸受等で油膜切れが発生することが懸念されます。グリースを交換されることを推奨します。
報告№109-09136 報告№111-00736 | 分析№109-001160 分析№111-003754 | 111-003754_date120330 | 潤滑油は継続使用可能な状態にあると判断します。粘度、全酸価、IR、RBOTの各データは良好でした。尚、別紙RBOTの減少傾向から油の余寿命を求めた結果、本試料は直近の更油から起算して稼働時間が時間まで使用可能であることが分かります。水分は良好でした。
報告№104-0115 報告№104-0115 | 分析№104-00900 分析№104-00900 | 104-00900 | 分析の結果、軸受軌道面にマイクロフレーキングが発生していると考えられます。但し、本試料油はヶ月前に更油を実施しており、更油前の摩耗粒子の発生状況が確認出来ないため断定できないものの、フレーキングの進展段階にあることが懸念されました。したがって、なるべく早い時期に再度分析を実施し、摩耗の進行状況を確認する必要があります。運転時間時間経過した後、早い時期に再分析を実施することを推奨します。このことは、SOAP／D-SOAPで軸受の摩耗により発生する鉄、クロムが検出され、異常摩耗の早期発見パラメータであるフェログラフィーのIs値がの乗とやや高く摩耗粒子形態観察の結果から、軸受軌道面の疲労摩耗により発生した摩耗粒子が観察されたことから判断しました。計数汚染度が管理限界値に到達していました。計数汚染度は当社推奨の管理限界値に到達していました。計数汚染度はNAS級と当社推奨の管理限界値に到達していました。重量汚染度は.mg/mlでした。重量汚染度は.mg/mlでした。機器の潤滑状態フェログラフィーの結果、軸受軌道面にマイクロフレーキングが発生していると考えられます。今後更に摩耗が進行し、軸受の寿命の指標とされるフレーキングに進展することが懸念されるため、運転時間時間経過後に再度分析を実施し、摩耗の進行状況を確認されることを推奨します。SOAPは良好と判断します。SOAPの結果、軸受軌道面の摩耗により発生した鉄が多く検出されました。D－SOAPの結果、鉄が多く検出されました。D－SOAPの結果、摩耗により発生する鉄、クロムが検出されました。フェログラフィーの結果、軸受軌道面にマイクロフレーキングが発生していると考えられます。フェログラフィーの結果、軸受軌道面にマイクロフレーキングが発生していると考えられます。
報告№111-00058 報告№111-00058 | 分析№111-000307 分析№111-000307 | 111-000307 | は良好と判断します。尚、RBOTがminと新油値のminに比較してmin減少していました。このまま継続使用した場合、この減少傾向から限界値に到達するのは、別紙図RBOTの減少傾向に示すように年月と推定されました。残りの継続使用期間は、約年ヶ月であると予測されます。潤滑油は継続使用可能な状態にあると判断します。≪状態監視とパラメータ≫分析の目的および各分析のパラメータは以下の通りです。特性低下目的：油の分析結果から、や劣化傾向ならびに添加剤の消耗程度、残存寿命などを確認する。粘度JISK全酸価JISK赤外線吸収スペクトルJISK酸化安定度試験JISK汚染目的：油の分析結果から、砂塵あるいは水・異種油などによるや、異物混入の有無を確認する。水分JISK計数汚染度JISB重量汚染度JISB光学顕微鏡観察摩耗目的：油中の摩耗粒子を分析する事により、回転・摺動部の潤滑状態、摩耗劣化の程度、余寿命などを解析する。摩耗診断電子顕微鏡観察JISKX線マイクロアナリシス油中金属濃度JISK≪分析結果≫特性低下粘度：良好粘度値mm/sの新油値mm/sに対する変化率は-.％であり、当社推奨の管理限界値±％以内に留まっています。全酸価：良好全酸価.mgKOH/gは新油値の.mgKOH/gに比較し変化はないことから、問題は無いと判断します。赤外線吸収スペクトル：良好酸化安定度試験：良好酸化安定度試験の結果、数値minは当社推奨の管理限界値min以上に留まっており、現時点での使用は可能と判断します。汚染水分：良好水分値ppmは当社推奨の管理限界値以内に留まっています。計数汚染度：今回は実施していません。重量汚染度：今回は実施していません。光学顕微鏡観察：今回は実施していません。摩耗摩耗診断電子顕微鏡観察・X線マイクロアナリシス：今回は実施していません。油中金属濃度：今回は実施していません。
報告№108-5033 報告№108-5033 | 分析№108-01124 分析№108-01124 | 108-01124 | トライボ診断の結果、泡立ち試験を除く項目は良好でした。泡立ち試験の結果は、-と新油値の-に比較して高い値でした。消泡性能が僅かに低下していることが確認されたことから、今後の使用時間によっては、油の酸化劣化が進行したり、ギヤ歯面およびベアリング軌道面で油膜切れが発生したりする場合があるため、消泡剤の添加による消泡性能の改善が必要になると思われます。一方、摩耗粒子の形態観察でμm以下の小さな摩耗粒子、外部から混入したと思われる鉄錆、砂が観察されたものの、潤滑状態指数はのマイナス乗と濾過設備のない機器であれば正常な潤滑状態にあると判断できる状況でした。但し、ギヤボックスの油系統にはインラインフィルタとオフラインフィルタがあり、μmサイズ以上の粒子の大部分は捕捉され、異常な摩耗状態が発生したとしても正常な潤滑状態にあると誤認してしまう可能性があります。フィルタの捕捉の影響による誤認を避けるため、今後の診断に当たっては、これまでの採油箇所に加え、インラインフィルタやオフラインフィルタの捕捉物も分析し、その結果から潤滑状態を評価することを推奨します。尚、フィルタ捕捉物の分析を実施する際には、フィルタ流量、フィルタ使用時間などの追加情報が必要です。是非ご提供下さい。泡立ち試験の結果、消泡性能が低下していることが確認されました。粘度は良好。粘度はmm/sと新油値mm/sに比較して、粘度変化率は-％で、当社推奨の管理限界値である±％以内にあり、良好と判断する。粘度はmm/sでした。粘度はmm/sでした。粘度指数はでした。粘度指数はでした。泡立ち試験は-でした。泡立ち試験は-と新油に比較して高い値でした。消泡性能が低下していることが確認されました。水分は良好。水分は.ppmと当社推奨の管理限界値の以内であり、良好と判断します。全酸価は良好。全酸価は.mgKOH/gと新油値.mgKOH/g以内であり、良好と判断します。機器の潤滑状態精密な濾過設備がない機器であれば、潤滑状態指数は正常の範囲にあると判断します。潤滑状態指数は正常の範囲にあると判断します。異常摩耗の早期発見パラメータである潤滑状態指数がのマイナス乗と、精密な濾過設備がない機器であれば、潤滑状態指数は正常の範囲にあると判断します。
報告№105-0018 | 分析№105-00163 | 105-00163 | 分析の結果、減速機のギヤ歯面はマイルドな状態で摩耗が進行していることから、減速機は継続使用可能と判断します。これらのことは、異常摩耗の早期発見パラメータであるフェログラフィーのIs値がの乗とやや高いものの、ギヤには問題となる数値ではない。摩耗粒子形態観察の結果、マイルドな摩耗状態で発生する微小な摩耗粒子が支配的である。SOAP／D－SOAPの結果、鉄が検出された。以上のことから判断しました。
報告№109-09136 報告№111-00619 | 分析№109-001160 分析№111-002931 | 111-002931 | 潤滑油は継続使用可能な状態にあると判断します。粘度、酸価、有機物・有機化合物、酸化安定度の各データは良好でした。尚、別紙酸化安定度の減少傾向から油の余寿命を求めた結果、本試料は直近の更油から起算して稼働日数が年月まで使用可能であることが分かります。水分は良好でした。
報告№109-09136 報告№111-00593 | 分析№109-001160 分析№111-002747 | 111-002747 | 対象設備は継続使用可能な状態にあると判断します。但し、SOAP-T法により油中金属分析を実施した結果、カルシウム濃度が若干高く、また潤滑油は水分も若干高いことから、今後摩耗の進行が懸念されました。そのため、以下の対策を推奨します。更油或いは部分更油による水分濃度の調整水分の影響により金属表面で腐食摩耗が発生し、発生した鉄錆等の粒子が潤滑部に噛み込み摩耗が進行することがありますので、更油或いは部分更油などにより相対的に水分濃度を低くするなどの方法を推奨します。次回点検でオイルリングの点検燃焼ガス中の硫黄分と添加剤が反応して生成したカルシウム化合物が若干高い濃度を示していました。これは、オイルリングの摩耗により燃焼ガスのシール性が低下したためと推定されることから、次回点検ではオイルリングの摩耗状態の点検を推奨します。定期的な分析切削摩耗や凝着摩耗の進行が懸念されるため、今後は定期的に分析を実施し、摩耗の進行状況を確認することを推奨します。フェログラフィー異常摩耗の早期発見パラメータとして摩耗粒子を定量化して評価するフェログラフィーのIs値は、潤滑状態が厳しいの乗でした。摩耗粒子の形態で比較的多く観察された粒子は、潤滑状態が正常な場合に発生する摩耗粒子異物の噛み込みにより発生する切削粒子金属接触が厳しく、且つ、摩擦熱が高い場合に発生する黒錆局部的に高圧・高温となる場合に発生するフリクションポリマでした。これらの摩耗粒子が観察された場合、潤滑部で発生している摩耗形態は、正常なマイルド摩耗異物による切削摩耗潤滑状態がやや厳しい凝着摩耗であり、そして局部的ではあるものの高圧・高温の箇所が発生していることも分かります。切削摩耗は、他の摩耗形態に比較して摩耗進行速度が速く注意が必要で、定期的なトライボ診断による状態監視が必要と考えます。切削摩耗の原因となる混入異物が残留している場合、この異物により切削摩耗が継続して発生する可能性があります。フリクションポリマは、潤滑油が摺動面に押し込められ高圧状態になると同時に、圧縮熱により高温状態になった結果、基油自身が重合反応を起こし生成することが知られています。そのため、高圧高温状態の解消がなされなければ、潤滑油の劣化が進行し、粘度上昇に因る潤滑異常に進展する場合があります。Iカップリング発光分光分析供試の潤滑油を分析した結果、検出された金属元素は、SOAP-Tの結果表に示すように、鉄、鉛、銅、クロム、ニッケル、錫、リン、亜鉛、カルシウム、バリウム、アルミニウム、ナトリウムでした。検出されたこれらの金属元素から発生箇所を推定すると鉄、鉛、銅、クロム、ニッケル、錫・軸受等リン、亜鉛、カルシウム・オイル添加剤バリウム、アルミニウム、ナトリウム・外部混入異物であると思われます。このうち、機械部品が摩耗したと思われる元素はのグループです。鉛および銅を使用した箇所の摩耗・溶出SOAP-Tで鉛がppm、銅がppm検出されました。鉛および銅の影響については、別紙鉛および銅を使用した箇所の摩耗・溶出を御覧ください。カルシウムなどの析出SOAP-Tでカルシウムが検出されました。この影響については、別紙カルシウムなどの析出を御覧ください。計数汚染度計数汚染度はNAS級以上と汚染されていました。フィルタ表面の異物観察で金属片、鉄錆、砂等が観察されたことから、汚染度が高い要因は、摩耗、エンジンオイルの反応生成物、そして外部混入異物の影響と思われます。粒度分布粒度分布は.～.μmの範囲にあり、.μmにピークが確認されました。μm以下の粒子が多いことから、燃焼して発生したすす等であることが分かります。水分はppmと当社推奨の管理限界値を超えていました。今後、水分の影響でエンジン内部に錆が発生し、その影響で摩耗が発生する懸念があります。
報告№109-09136 報告№114-00168 | 分析№109-001160 分析№114-000497 | 114-000497_date140703 | 分析の結果、潤滑油の粘度が新油値に比較して、+.％も高い値となっていました。試料は更油後の油であることから、粘度グレード、或いは油名が間違っている可能性が考えられます。IRを実施して新油のスペクトルと比較したところ、一致しない箇所があったことから、油名が間違っていると思われます。油名の再確認および当該機の適正粘度の確認粘度が新油値に比較して高い値であったことから、油名の再確認を推奨します。また、当該機の適正粘度を確認し、充填されている油の粘度が適正であるか確認することを併せて推奨します。粘度が新油値に比較して高い値でした。粘度粘度は、.mm/sと新油値mm/sに比較して、粘度変化率は+.％で、当社推奨の管理限界値である±％を超えていました。粘度グレード、或いは油名が誤っている可能性が考えられます。水分は、.ppmと当社推奨の管理限界値の以下にあり、良好です。塩基価は、mgKOH/gと当社推奨の管理限界値であるmgKOH/g以上あり、良好と判断します。ペンタン不溶分ペンタン不溶分は、.mass％と良好です。
報告№109-09136 報告№111-00393 | 分析№109-001160 分析№111-001878 | 111-001878 | 潤滑油および軸受は継続使用可能な状態にあると判断します。但し、今後も摩耗の進行を傾向監視するため、以下の対策を推奨します。更油或いは部分更油による水分濃度の調整水分の影響により金属表面で腐食摩耗が発生し、発生した鉄錆等の粒子が潤滑部に噛み込み摩耗が進行することがありますので、更油或いは部分更油などにより相対的に水分濃度を低くするなどの方法を推奨します。定期的な分析凝着摩耗の進行を監視するため、定期的に分析を実施し、摩耗の進行状況を確認することを推奨します。新油との比較による評価を示す粘度、酸価、塩基価、IRのデータは新油データを基準として評価しています。今回は当社に新油データがなかったためカタログ値で判断しましたが、今後評価する場合は、充填用に新油を同時に分析することをご検討下さい。フェログラフィー異常摩耗の早期発見パラメータとして摩耗粒子を定量化して評価するフェログラフィーのIs値は、潤滑状態が厳しいの乗でした。摩耗粒子の形態で比較的多く観察された粒子は、潤滑状態が正常な場合に発生する摩耗粒子金属接触が厳しく、且つ、摩擦熱が高い場合に発生する黒錆局部的に高圧・高温となる場合に発生するフリクションポリマでした。これらの摩耗粒子が観察された場合、潤滑部で発生している摩耗形態は、正常なマイルド摩耗潤滑状態がやや厳しい凝着摩耗であり、そして局部的ではあるものの高圧・高温の箇所が発生していることも分かります。フリクションポリマは、潤滑油が摺動面に押し込められ高圧状態になると同時に、圧縮熱により高温状態になった結果、基油自身が重合反応を起こし生成することが知られています。そのため、高圧高温状態の解消がなされなければ、潤滑油の劣化が進行し、粘度上昇に因る潤滑異常に進展する場合があります。電子顕微鏡・X線マイクロアナリシス観察された粒子をSEM・XMAで詳細に分析した結果、粒子には鉄、マンガンが比較的多く含まれており、成分割合から粒子は主にシリンダ摺動面やオイルリングから発生していると推定できました。Iカップリング発光分光分析供試の潤滑油を分析した結果、検出された金属元素は、SOAP-Tの結果表に示すように、鉄、鉛、銅、ニッケル、錫、リン、亜鉛、カルシウム、バリウム、アルミニウム、ケイ素、ナトリウム、マグネシウムでした。検出されたこれらの金属元素から発生箇所を推定すると鉄、鉛、銅、ニッケル、錫・エンジン部品リン、亜鉛、カルシウム、マグネシウム・オイル添加剤バリウム、アルミニウム、ケイ素、ナトリウム・外部混入異物であると思われます。このうち、機械部品が摩耗したと思われる元素はのグループです。鉛および銅を使用した箇所の摩耗・溶出SOAP-Tで鉛が、銅がppm検出されました。鉛および銅の影響については、別紙鉛および銅を使用した箇所の摩耗・溶出を御覧ください。計数汚染度計数汚染度はNAS級と汚染されていました。フィルタ表面の異物観察で金属片、すす、鉄錆、砂等が観察されたことから、汚染度が高い要因は、摩耗とエンジンオイルの反応生成物、そして外部混入異物の影響と思われます。粒度分布粒度分布は.～μmの範囲にあり、.μmにピークが確認されました。μm以下の粒子が多いことから、燃焼して発生したすす等であることが分かります。粘度粘度は.mm/sと新油カタログ値の.mm/sに比較して、粘度変化率は+.％で、当社推奨の管理限界値である±％以内にあり、良好と判断します。水分はppmと当社推奨の管理限界値を超えていました。今後、水分の影響でエンジン内部に錆が発生し、その影響で摩耗が発生する懸念があります。塩基価は.mgKOH/gと新油カタログ値の.mgKOH/gに比較して大きな変化はなく、良好と判断します。
報告№109-09136 報告№112-00684 | 分析№109-001160 分析№112-003162 | 112-003162 | 潤滑油は継続使用可能な状態にあると判断します。軸受は継続使用可能な状態にあると判断します。はフェログラフィーおよびSOAP/D-SOAPの結果から総合的に判断した結果、正常な状態にあると考えられます。フェログラフィー【定量分析：Is値】Is値は異常摩耗の早期発見パラメータのつで、摩耗粒子を定量化するために用います。今回のIs値はのマイナス乗と低い値でした。フェログラフィー【定性分析：摩耗粒子および摩耗形態観察】分析結果から観察された全ての粒子量は少でした。Iカップリング発光分光分析【SOAP／D-SOAP】検出された金属元素から発生箇所を推定すると、以下の通りでした。錫・軸受等リン・添加剤カルシウム、ナトリウム・外部混入異物軸受の余寿命金属元素分析で軸受メタルの主成分である錫が検出されたため、前回と今回の分析結果を基にメタル摩耗の状態を検討しました。検討には、下式で摩耗速度を計算し、その結果から現時点における平均的な摩耗深さを求めました。その結果、摩耗の深さは軸受表面から.μmであると推定できました。y=×-x+.----ここでy:平均的な摩耗深さx:運転時間本軸受がこの摩耗速度で、摩耗の限界に到達する時間、いわゆる限界使用時間を試算すると、軸受の表面粗さをsとした場合の余寿命は約万時間になると推定され、摩耗速度が非常に小さく、良好な潤滑状態が継続しているものと判断できます。計数汚染度、重量汚染度は共に良好でした。．粘度、水分、酸価、IR、RBOTの各データは良好でした。尚、別紙RBOTの減少傾向から油の余寿命を求めた結果、本試料は直近の更油から起算して稼働日数が年月まで使用可能であることが分かりました。
報告№109-09448 報告№109-09448 | 分析№109-002853 分析№109-002853 | 109-002853 | 摩耗状態異常摩耗の早期発見パラメータであるフェログラフィーのIs値は、潤滑状態が良好な状態にあることを示すの乗であり、点検を要する摩耗粒子が観察されておらず、現在のところ継続使用は可能な状態にあると判断できます。この状態で検出された油中金属は、その多くが鉄であり、これらは摩耗粒子の観察結果から疲労摩耗であることが分かりました。疲労摩耗は、スパイラルベベルギヤの歯面で発生していると推定されますが、発生箇所が歯面の微小領域であることから、現在のところ、継続使用は可能と判断できます。バックラッシ減速機の構造から、最も負荷が大きく、摩耗が進行しやすい箇所をスパイラルベベルギヤとスパイラルベベルピニオンと推定し、この部分のバックラッシを求めました。提供していただいた図面には歯幅が記載されておらず、また、更油後の稼働時間も不明であったため、歯幅mmと、更油後の稼働時間を時間と仮定してバックラッシを計算しました。その結果、減速機のギヤ歯面に摩耗が集中していたと仮定した場合、バックラッシの増加は初期値からμm増加したと推定されました。バックラッシ増加分の上限値はメーカにより差異はあるものの、当社が推奨するバックラッシは一般に推奨されるμmを目安にしており、今回のデータはこの値に比較して十分に小さい値であることがわかります。汚染度計数汚染度がNAS級とやや汚染されていました。汚染度が高い要因は、摩耗によるものと思われます。を示す粘度、水分、全酸価、IRの各データは良好でした。結論ゲート機器の潤滑箇所の摩耗診断分析結果から摩耗が発生している箇所はギヤ歯面であり、摩耗形態は疲労摩耗であることが分かりました。この摩耗形態は、ギヤ歯面に荷重が繰り返しかかることにより、歯面の表面下で材料が疲労して剥離します。歯面に加わる荷重が過大である場合、観察される摩耗粒子は今回より大きな粒子が発生します。分析結果から推定されたバックラッシの増加分はμmでしたが、このバックラッシは、一対の歯車の噛み合いを円滑にするための、ピッチ円周上での歯面間の遊びです。この値が過大になると振動や騒音の原因となるため、ギヤの摩耗状態を判断するためには重要なパラメータです。今回観察された摩耗粒子は、μmサイズの微小な粒子が支配的であることからバックラッシの値は小さいと判断できます。バックラッシの計算時に仮定した稼働時間や歯幅などの数値が正確であれば、本減速機は継続使用可能と判断できます。整備の必要な箇所の検討整備が必要な箇所は、本分析結果から確認されませんでした。しかし、分析結果から僅かではありますがギヤの摩耗が進行していることが確認されていますので、今後は定期的に潤滑油分析を実施し、その結果から摩耗の進行状況を確認することにより、整備の必要の有無を監視する方法が有用と思われます。潤滑油の劣化度診断一般的に潤滑油が劣化した場合、油の外観は黒褐色になり、粘度や全酸価が上昇しスラッジ等が発生します。また、その過程では劣化の兆候を示すカルボン酸の吸収がIRで確認できます。今回のは、全てのデータが良好の範囲にあり、潤滑油の劣化は確認されなかったことから、継続使用可能であり、交換の必要はないと判断します。潤滑管理の方法現在の潤滑油は年使用していますが、年間使用したにもかかわらず劣化が確認されなかったことから、本設備の潤滑油は少なくても更油後年間は使用できることが分かりました。潤滑油の交換時期の判断は、今回の分析だけでは予測することは困難ですが、定期的に分析を実施し、その結果の傾向から劣化の進行状況を確認することで容易に可能になります。現在のところ潤滑部は継続使用可能な状態にあると思われますが、今後は疲労摩耗が進行する場合がありますので、定期的に分析を実施し、摩耗の進行状況を確認されることを推奨します。次回分析の時期を理論的に求めたところ、最短で約時間となります。この時間は、油中汚染物が均一になるために必要とする時間であり、この時間を経過すれば、再分析の結果から状態の傾向を確認することが可能となりますので、これを参考に次回分析時期を検討されることを推奨します。尚、定期的な分析を実施する際には、に関する分析項目の実施を推奨します。今回の分析結果からは、油劣化の進行は確認されていませんが、定期的な分析により潤滑油の交換時期を管理することが可能となります。は良好と判断します。粘度粘度は.mm/sと新油値.mm/sに比較して、粘度変化率は+.％で、当社推奨の管理限界値である±％以内にあり、良好と判断します。水分は.ppmと当社推奨の管理限界値の以下にあり、良好と判断します。全酸価全酸価は.mgKOH/gと新油値.mgKOH/gに比較して高いものの、IRの結果で油劣化の兆候を示すカルボン酸の吸収が確認されていないことから、良好と判断します。IRIRの結果、油劣化の兆候を示すカルボン酸の吸収が確認されていないことから、良好と判断します。計数汚染度はやや高い値でした。計数汚染度計数汚染度はNAS級と当社推奨の管理限界値のNAS級以内にあるものの、やや高い値でした。重量汚染度は.mg/mlでした。機器の潤滑状態摩耗粒子の形態観察の結果、疲労摩耗粒子が比較的多く観察されました。SOAPによる油中金属濃度SOAPによる油中金属濃度の結果、錫、油の添加剤成分であるリン、外部から混入したと思われるケイ素、ナトリウムが検出されました。SOAPによる油中金属濃度SOAPによる油中金属濃度の結果、鉄、外部から混入したと思われるカルシウム、ナトリウムが検出されました。摩耗粒子診断異常摩耗の早期発見パラメータであるIs値がの乗と良好の範囲にあるものの、摩耗粒子の形態観察の結果、疲労摩耗粒子が比較的多く観察されました。
報告№109-09136 報告№111-00418 | 分析№109-001160 分析№111-001984 | 111-001984date111027 | エンジン摺動部は継続使用可能な状態にあると判断します。但し、シリンダ内壁や軸受摺動面、カムおよびカムローラで摩耗の進行が懸念されるため、以下の対策を推奨します。凝着摩耗の進行を監視するため、定期的に分析を実施し、摩耗の進行状況を確認することを推奨します。フェログラフィー異常摩耗の早期発見パラメータとして摩耗粒子を定量化して評価するフェログラフィーのIs値は、潤滑状態が正常なの乗でした。摩耗粒子の形態で比較的多く観察された粒子は、潤滑状態が正常な場合に発生する摩耗粒子、金属接触が厳しく、且つ、摩擦熱が高い場合に発生する黒錆局部的に高圧・高温となる場合に発生するフリクションポリマでした。これらの摩耗粒子が観察された場合、潤滑部で発生している摩耗形態は、正常なマイルド摩耗潤滑状態がやや厳しい凝着摩耗であり、そして局部的ではあるものの高圧・高温の箇所が発生していることが分かります。フリクションポリマは、潤滑油が摺動面や軌道面に押し込められ高圧状態になると同時に、圧縮熱により高温状態になった結果、基油自身が重合反応を起こし生成することが知られています。そのため、高圧高温状態の解消がなされなければ、潤滑油の劣化が進行し、粘度上昇に因る潤滑異常に進展する場合があります。Iカップリング発光分光分析供試のディーゼルエンジン油を分析した結果、検出された金属元素は、SOAP-Tの結果表に示すように、鉄、銅、クロム、ニッケル、錫、リン、亜鉛、カルシウム、バリウム、アルミニウム、ナトリウム、マグネシウムが検出されました。これらの検出された金属元素から発生箇所を推定すると鉄、銅、クロム、ニッケル、錫・エンジン部品リン、亜鉛、カルシウム、マグネシウム・オイル添加剤バリウム、アルミニウム、ナトリウム・外部混入異物であると思われます。このうち、機械部品が摩耗したと思われる元素はのグループです。メタルの摩耗程度SOAP-Tの結果、メインメタルやクランクメタルの主成分である錫が.ppm検出されました。前回の分析後に全量更油を実施したことから、前回までの累積錫濃度と今回の錫濃度を積算しました。この積算した錫濃度からメタルの摩耗程度を確認しました。確認方法は、下式およびの通りです。錫の摩耗体積＝錫濃度×-×油量×.×÷錫密度・＝.×-××.×÷.＝平均的な摩耗深さ＝摩耗体積÷摩耗面積×・＝÷×＝.計算の結果、摩耗深さは.μm摩耗しています。一般的にホワイトメタルのオーバーレイ厚さは、薄くてもμm程度はありますので、これに比較して十分に小さく、良好な状態にあると考えられます。但し、当該ディーゼルエンジンは、潤滑油をタンク容量Lに対して、月平均Lの潤滑油を補給しているとの情報がございますので、直近の更油日をお知らせ下さい。錫濃度を補正して再計算いたします。尚、観察された摩耗形態がマイルド摩耗が支配的であるため可能性としては低いと思われますが、仮にクランクメタルの上メタル個に摩耗が集中したとすると、摩耗深さは.μmとなります。オーバーレイの厚さをμm程度とすると、オーバーレイは既に摩耗していることになります。クロムの摩耗体積SOAP-Tの結果、カム・カムロールの主成分であるクロムはppm検出されました。年月の更油からの累積濃度はであり、この累積濃度から摩耗体積を計算しました。その結果、cmになりました。摩耗面積が分かれば、摩耗深さを計算することが出来ます。粒度分布粒度分布は.～.μmの範囲にあり、.μmにピークが確認されました。油中の粒子は、.μm以下の微小な粒子が多いことが分かります。分析結果粒度分布粒度分布は.～.μmの範囲にあり、.μmにピークが確認されました。油中の粒子は、.μm以下の微小な粒子が多いことが分かります。機器の潤滑状態摩耗粒子の形態観察の結果、潤滑状態が正常な場合に発生する摩耗粒子、金属接触が厳しく、且つ、摩擦熱が高い場合に発生する黒錆、局部的に高圧・高温となる場合に発生するフリクションポリマが比較的多く観察されました。SOAP-TSOAP-Tの結果、鉄、銅、クロム、ニッケル、油の添加剤成分である亜鉛、カルシウム、マグネシウム、外部から混入したと思われるアルミニウム、ナトリウムが検出されました。SOAP-TSOAP-Tの結果、鉄、錫、油の添加剤成分であるカルシウム、外部から混入したと思われるリン、バリウム、アルミニウム、ナトリウムが検出されました。フェログラフィー異常摩耗の早期発見パラメータであるIs値がの乗と良好の範囲にあり、摩耗粒子の形態観察の結果、潤滑状態が正常な場合に発生する摩耗粒子、金属接触が厳しく、且つ、摩擦熱が高い場合に発生する黒錆、局部的に高圧・高温となる場合に発生するフリクションポリマが比較的多く観察されました。
報告№109-09136 報告№111-00666 | 分析№109-001160 分析№111-003359 | 111-003359 | トライボロジーを活用した設備診断法による結果、対象設備はピストンのオイルリングが摩耗して燃焼ガスのシール性が低下し始めていると推定されますが、現時点では継続使用可能な状態にあると判断します。但し、コンロッドのメタルの摩耗に影響を与える成分が高濃度に検出されていることから、今後の摩耗の進行を傾向監視するため、以下の対策を推奨します。次回点検でオイルリングの点検対象設備はピストンのオイルリングが摩耗して燃焼ガスのシール性が低下し始めていると推定されます。現時点では直ちに異常な状態にはならないと判断しますが、シール性が低下した場合、エンジンオイル中に混入した燃焼ガスがオイルの添加剤とが化学反応してメタルを摩耗させる異物になるため注意が必要です。今回のデータでは、メタルの摩耗がわずかに確認されていますが継続使用は可能な状態にあると判断しますが、次回の定期点検ではオイルリングの摩耗状況の確認を推奨します。定期的な分析切削摩耗の進行が懸念されるため、今後は定期的に分析を実施し、摩耗の進行状況を確認することを推奨します。フェログラフィー異常摩耗の早期発見パラメータとして摩耗粒子を定量化して評価するフェログラフィーのIs値は、潤滑状態がやや厳しいの乗でした。摩耗粒子の形態で比較的多く観察された粒子は、潤滑状態が正常な場合に発生する摩耗粒子異物の噛み込みにより発生する切削粒子でした。これらの摩耗粒子が観察された場合、潤滑部で発生している摩耗形態は、正常なマイルド摩耗異物による切削摩耗であることが分かります。切削摩耗は、他の摩耗形態に比較して摩耗進行速度が速く注意が必要で、定期的なトライボロジーを活用した設備診断法による状態監視が必要と考えます。切削摩耗の原因となる混入異物が残留している場合、この異物により切削摩耗が継続して発生する可能性があります。Iカップリング発光分光分析供試の潤滑油を分析した結果、検出された金属元素は、SOAP-Tの結果表に示すように、錫、リン、亜鉛、カルシウム、ナトリウム、マグネシウムでした。検出されたこれらの金属元素から発生箇所を推定すると錫・エンジン部品リン、亜鉛、カルシウム・オイル添加剤ナトリウム、マグネシウム・外部混入異物であると思われます。このうち、機械部品が摩耗したと思われる元素はのグループです。カルシウムなどの析出SOAP-Tでカルシウムがppm検出されました。この影響については、別紙カルシウムなどの析出をご覧ください。計数汚染度計数汚染度はNAS級以上と汚染されていました。フィルタ表面の異物観察で金属片、鉄錆、砂、すす等が観察されたことから、汚染度が高い要因は、摩耗、エンジンオイルの反応生成物、そして外部混入異物の影響と思われます。粒度分布粒度分布は.～μmの範囲にあり、.μmにピークが確認されました。μm以下の粒子が多いことから、燃焼して発生したすす等であることが分かります。粘度、水分、酸価、塩基価、IRの各データは良好でした。
|  | 113-001958 | 油の劣化は確認されなかったものの、油中の汚染度が当社推奨の管理限界値に到達していました。濾過油中の汚染度が管理限界値に到達していることから、バルブ類の動作障害が発生することが懸念されるため、濾過を推奨します。計数汚染度はNAS級と当社推奨の管理限界値に到達していました。フィルタ表面の異物観察で金属片、鉄錆、砂等が観察されていることから、汚染度が高い要因は、摩耗と外部混入異物の影響と思われます。粘度、酸価、IRの各データは良好でした。尚、酸価は.mgKOH/gと新油値の.mgKOH/gに比較してやや高い値ですが、年月に投与した当社製清浄分散剤TS-の影響であり、異常ではありません。
報告№103-4545 | 分析№103-02158 | 103-02158 | 精点Aを実施した結果、摩耗は安定していると判断します。これらのことは、前回に比較して、計数汚染度はランク減少し、SOAP／D-SOAPの鉄及び錫濃度に大きな変化がなく、異常摩耗の早期発見パラメータであるフェログラフィーのIs値が、.からに減少したこと以上のことから判断しました。
報告№109-09136 報告№112-00588 | 分析№109-001160 分析№112-002425 | 112-002425_date130228 | 、汚染状態、摩耗状態ポンプ減速機と潤滑油は、継続使用可能な状態であるため、分解点検の必要はないと判断します。但し、観察された油中粒子には、異物の切削作用の影響で発生する切削摩耗や、繰返し応力による疲労摩耗で発生した摩耗粒子が観られたことから、今後の摩耗進行を傾向監視するため、＜以下のに示す＞対策を推奨します。余寿命予測フェログラフィーのIs値は、前回に比較しての乗から変化はなく、平衡状態で安定した潤滑状態になっていることがわかります。このような安定した潤滑状態では、異常な方向に向かう上昇角を示さないことからIs値による余寿命予測はできませんが、前回と今回の摩耗形態や摩耗サイズの粒度分布、金属摩耗量、油中汚染物の影響や潤滑性状の確認や比較等の過程を経た結果から総合的に判断すると、少なくとも年程度の間は継続して使用が可能な状態にあると判断します。定期的なトライボ診断トライボ診断は、潤滑油を分析し、潤滑油の性状を調査して継続使用が可能か、更油すべきかの評価を行うことはもとより、ギヤや転がり軸受、すべり軸受などの潤滑状態も評価する設備診断技術ですが、農業用の設備では稼働率にもよるものの年に回程度の診断により、そのデータの変化から異常の兆候を早期に発見することや、分解点検の必要性を判断することが可能となります。今回の分析データでは、潤滑油中に摩耗速度の早い摩耗形態の切削摩耗および疲労摩耗が確認されたことから、今後も定期的な分析診断により設備状態を把握することを推奨します。濾過油中の汚染度が高いことから、摩耗粒子や異物等がギヤ歯面や軸受軌道面に噛み込むことによる摩耗の進行が懸念されるため、濾過を推奨します。バックラッシによる評価トライボ診断では、バックラッシの増加量を分析結果から計算できますが、今回は計算に必要なモジュールと歯幅に関する情報が不足していたため、仮定して計算しております。不足している情報をお知らせ頂ければ、より正確な診断を行うことが出来ますので、可能であれば情報をお知らせ下さい。はフェログラフィーおよびSOAP-Tの結果から総合的に判断した結果、傾向管理が必要な状態にあると考えられます。フェログラフィー【定量分析：Is値】Is値は異常摩耗の早期発見パラメータのつで、摩耗粒子を定量化するために用います。Is値は前回に比較しての乗から変化はなく、低い値でした。フェログラフィー【定性分析：摩耗粒子および摩耗形態観察】分析結果から比較的多く観察された粒子は、以下の通りでした。正常な摩耗粒子・潤滑状態が正常なマイルド摩耗により発生。切削粒子・異物や金属表面の微小突起による切削摩耗により発生。疲労摩耗粒子・繰返し応力を受けて発生。観察された摩耗粒子の中でも切削粒子は、注意が必要です。減速機で切削摩耗が発生した場合、減速機内部で使用されている転がり軸受が切削摩耗により生じた軌道面の損傷が起点となって、寿命が分の程度に低下することがあることから、切削摩耗には十分注意する必要があります。切削摩耗の発生原因となる混入異物が残留している場合、この異物により切削摩耗が継続して発生する可能性があります。Iカップリング発光分光分析【SOAP-T】検出された金属元素から発生箇所を推定すると、以下の通りでした。鉄、鉛、銅、ニッケル、錫、亜鉛・ギヤ、軸受等リン・添加剤カルシウム、アルミニウム、ナトリウム・外部混入異物バックラッシご提供いただいた減速機に関する情報から、スパイラルベベルギヤであり、この部分のバックラッシを求めました。尚、モジュール、歯幅が不明でしたのでモジュールを、歯幅をmmと仮定しました。その結果、減速機のギヤ歯面に摩耗が集中していたと仮定した場合、バックラッシの増加量は約μmと推定されました。バックラッシ増加分の上限値は、メーカにより差異はあるものの、当社の推奨するバックラッシは、一般に推奨されるμmを管理目安にしています。この値に比較して十分に小さい値であり、前回に比較してSOAP-Tの鉄濃度が減少していることから、摩耗は安定しているものと推定されます。計数汚染度は、当社推奨の管理限界値を超えていました。計数汚染度計数汚染度は、NAS級以上と当社推奨の管理限界値NAS級を超えていました。重量汚染度は、mg/mlでした。光学顕微鏡写真重量汚染度で濾過したフィルタ表面上の夾雑物を光学顕微鏡で観察した結果、茶褐色のスラッジ、金属片、鉄錆、砂等が観察されました。は良好と判断します。粘度粘度は、.mm/sと新油値mm/sに比較して、粘度変化率は-％で、当社推奨の管理限界値である±％以内にあり、良好と判断します。水分は、.ppmと当社推奨の管理限界値の以下にあり、良好と判断します。酸価は、.mgKOH/gと新油値.mgKOH/g以下にあり、良好と判断します。IRIRチャートの結果、新油と使用油のスペクトルパターンはほぼ一致し、また、油劣化の兆候を示すカルボン酸の吸収が確認されていないことから、良好と判断します。
報告№107-0366 報告№108-0181 | 分析№107-01900 分析№108-01252 | 108-01252 | 濾過前の試料油を分析した結果、前回同様に摩耗粒子の形態観察でフレッティングにより発生したμm以下の赤錆が多く観察されました。SOAPの結果、前回に比較してメタルの主成分である錫がppmからppm、D－SOAPの結果、鉄が.から、軸受メタルの主成分である錫がからに僅かに増加していました。）軸受の摩耗軸受摺動面では、軸受メタルの摩耗が僅かに進行しています。今後、更に摩耗が進行することが懸念されます。）フレッティングフレッティングの発生要因は、スラストランナー固定部やスラストメタル台金部の鉄系材料が接合されたり、勘合されたりする部分から発生します。フレッティングによる赤錆が少量発生しても直ちに異常ではありませんが、場合によっては、発生した赤錆が軸受摺動面に噛み込み、摩耗を進行させる場合があります。これらの障害発生に対する弊害を勘案の上、赤錆が軸受摺動面に噛み込み発生する軸受の摩耗進行に対して監視する必要がありますので、次年度も必ずトライボ診断を実施されることを推奨します。
報告№107-4530 報告№107-0358 | 分析№107-01164 分析№107-01879 | 107-01879 | 濾過前の試料油を分析した結果、全てのデータが良好でした。尚、粘度が.mm/sと前回の.mm/sに比較して、粘度変化率は-％低下していました。SOAPで油の添加剤成分であるバリウムがppm検出されたことから、粘度が低下した要因は、前回から今回の間に油の補給があったものと考えられました。今後は、本データを初期値として管理されることを推奨します。
報告№108-0387 報告№109-09061 | 分析№108-02609 分析№109-000623 | 109-000623 | 、汚染度、軸受の潤滑状態を確認する。今回の採油は、対象設備の停止中に排油口から実施しているため、別紙油中粒子の沈降の影響に示すように、沈降の影響を受けて分析データが高濃度に出る可能性があります。今回の分析は、以上のことを踏まえて結果を検討します。汚染度および軸受の潤滑状態分析の結果、摩耗粒子の形態観察で観察された粒子は、マイルドな摩耗状態で発生する微小な摩耗粒子が支配的であることから、ギヤ歯面および転がり軸受の潤滑状態は正常な状態であり、ギヤおよび転がり軸受は継続使用可能と判断します。尚、本使用油であるダフニータービンには、油の添加剤成分として亜鉛は含まれていないため、以前使用していた潤滑油が混ざっていたか、或いは、異種油が混入した可能性が考えられますので、ご確認下さい。を示す粘度、水分、全酸価、IR、RBOTの各データは良好の範囲にあることから、この油は継続使用可能と判断します。
報告№108-5071 報告№110-00635 | 分析№108-02721 分析№110-002859 | 110-002859 | 潤滑油は継続続使用可能な状態にあると判断します。なお、水分が前回同様に新油に比較して高い値を示しています。使用油であるAlphasynPGは、ポリグリコールベースの合成ギヤオイルであるため、水分を吸収しやすい特性があります。今後は定期的な分析により、水分濃度の増加とともに水分の影響による腐食摩耗の発生に注意し管理されることを推奨します。分析結果泡立ち試験の結果、消泡性能が低いと判断できる値であるものの、新油と同レベルにあり、水分が新油に比較して若干高い値でした。粘度粘度は.mm/sと新油値.mm/sに比較して、粘度変化率は-％で、当社推奨の管理限界値である±％以内にあり、良好と判断します。泡立ち試験泡立ち試験は-と新油に比較して高い値でした。水分はppmと新油値と同レベルにありました。全酸価全酸価はmgKOH/gと新油値.mgKOH/gに比較して高いものの、IRの結果で油劣化の兆候を示すカルボン酸の吸収が確認されていないことから、良好と判断します。
報告№103-0218 報告№103-0218 | 分析№103-02141 分析№103-02141 | 103-02141 | 分析の結果、潤滑油としての性状は良好です。機器の潤滑状態－減少率本試料油は、油清浄器が設置されている油槽であるため、油中の粒子が除去されていますので、診断は油清浄器による減少率を考慮して潤滑状態を解析する必要があります。今回の解析は、別添資料油中摩耗粒子の平衡濃度に示すように十分に濾過時間が経過し、油中粒子が飽和状態になっていると仮定しています。油清浄器による油中の摩耗粒子の減少率は油清浄器の入口と出口の汚染度を評価し、その結果から求めますが、今回は、本データを油清浄器の入口として考えた場合、油清浄器の出口から採取した試料がないことになりますので、減少率を、ご提供いただいた油清浄器の機器情報から濾過率.として解析を行います。尚、濾過率を考慮した減少率は油清浄器の吐出量と総油量との比から換算します。本機の油清浄器の吐出量は毎時L、設備油量はLですので減少率は.となります。－平衡濃度油清浄器により時間で％の粒子が減少するとした場合、油がパスして増加する粒子数は、今回計数汚染度の～μmレンジですと個/mlの％の個/mlとなります。更に、この発生粒子数から平衡濃度を計算します。平衡濃度は下式により求めます。平衡濃度＝発生粒子数／減少率・式油清浄器が設置されていない場合の減少率を.とすると平衡濃度は個/mlとなります。このことから分かるように、本試料油中の汚染度は、油清浄器が設置されていることでNAS級と清浄になっていますが、油濾過機がないと仮定した場合、計算により求めたように～μmレンジの汚染度はNAS級の汚染状態になる可能性を示唆するものととらえる事が出来ます。他のレンジを同様に計算すると以下のようになり、NAS級となります。 前回 今回 ～ ～ ～ ～ 以上 等級 級以上 級 油清浄器が想定どおりの性能を発揮できていたとすると、その油清浄器がなかったとした場合、以上のとおりNAS級となり、前回のNAS級以上に比較してランク改善されており、前回から今回までの間、摩耗は安定していたものと判断できます。
|  | 92-01480_バッファロービル_Japanese | 油中の汚染物質の数量を知るために、油中粒子数を計数したところ、表のように～μmサイズの粒子がml中に個カウントされた。その他のサイズの粒子数は～μmに比較して良好と思われる数量であった。油中金属成分を発光分光分析にて実施したところ、表のように鉄が、錫が、ナトリウムが、亜鉛が、カルシウムがppm、そしてマグネシウムが検出された。又、フェログラフィー法にて油中の摩耗粒子の形態を観察したところ、スパイラル状をしたカッテイング粒子や金属接触が厳しい場合に発生する球状粒子、そしてシビアな粒子が見られた。又、油中の極微視的な接触範囲で～の温度で発生したと思われる黒色スラッジが見られた。本試料の採油が主機運転中か、又は主機停止直後に正しい採油方法で採油されているとすれば、以上の結果から次の事が考えられる。汚染度粒子数の～μmサイズが他サイズと比較して多く、又、その粒子にはフェログラフィーの結果、球状粒子や黒色スラッジ、切削粒子が含まれている事が分かった。これは油中において軸受と主軸が極所的ではあるものの、過酷な状態で接触した事が窺える。主機運転から約H経過しているとの事であるが、その間、軸受油を濾過したり、あるいは更油したりせずH経過し、通常の運転パターンの繰り返しの中で採油したのであれば、直ちに軸受の摩耗が異常値であるとは考えられない。それはフェログラフィー法の結果、軸受の異常摩耗度を示すIs値が.であることから判断できる。Is値がn×～n×程度になり、尚かつ、油中の鉄と錫の濃度が数ppm以上になった場合は明らかに異常となる。従って、この油は継続して使用可能であり、又、軸受は現在のところ問題はないものと考える。
報告№109-09136 報告№111-00053 | 分析№109-001160 分析№111-000250 | 111-000250 | 更油からの使用時間をもとに潤滑油の余寿命を評価したところ、潤滑油は次回定検まで使用可能と判断できました。次回定検時に更油を実施しない場合は、酸化安定度を知るための分析を実施し、余寿命を確認することを推奨します。酸化安定度はminであり、当社推奨の管理限界値のmin以上であることから、良好と判断します。
報告№105-6050 報告№107-0445 | 分析№105-01529 分析№107-02576 | 107-02576 | 今回の採油は、ドレンバルブから機器停止中に実施しているため、油中粒子が均一に分散している油循環中に比較し沈降の影響を受け、分析データが高濃度に出る可能性があると思われます。今回の分析は以上のことを踏まえて結果を検討しました。分析の結果、摩耗の状況を知るために実施したSOAP／D-SOAP及びフェログラフィーの各データに増加傾向を示していました。前回と同じタイミングで採油が実施されていたとすると、摩耗は進行していることが確認されました。尚、沈降の影響を受ける採油状況にもかかわらず、μm以下の摩耗粒子が支配的であり、本減速機は継続使用可能な状態あると判断できますが、今後更に摩耗が進行することが懸念されるため、ヶ月以内に再度分析を実施し、摩耗の進行状況を確認することを推奨します。これらのことは、前回に比較して計数汚染度は等級に変化がなく、SOAP／D－SOAPの鉄濃度に大きな変化はないこと異常摩耗の早期発見パラメータであるフェログラフィーのIs値がの乗と良好の範囲にあり、摩耗粒子形態観察の結果、ギヤ歯面の微小な疲労摩耗粒子が多く観察されたこと以上のことから判断しました。機器の潤滑状態をより正確に知るには、粒子の沈降の影響を極力抑え、油中粒子が均一な分散状態に近い状態での採油が望ましく、そのため対象機器の運転中、または停止直後に採油を実施されることを推奨します。尚、バックラッシの増加量を分析結果から計算し、CBMによる傾向監視に役立てる事が出来ますので、構造が確認できる図面、ギヤの形式、歯形、モジュール、歯数、回転数、増速比、歯幅をお知らせ下さい。計算結果を報告します。
報告№109-09611 報告№109-09611 | 分析№109-003765 分析№109-003765 | 109-003765 | ・摩耗状態油中金属分析の結果、前回同様にSOAPで鉄、銅、D－SOAPで鉄、錫が比較的多く検出されました。これらの金属成分は、粒子観察の結果から異物の噛み込みなどで発生する切削粒子、金属接触が厳しい場合に発生するシビア粒子が比較的多く観察されていることから、潤滑部で発生している摩耗形態は切削摩耗凝着摩耗であることが分かりました。異常摩耗の早期発見パラメータであるフェログラフィーのIs値がの乗から乗に桁低下し良好の範囲にあるものの、摩耗形態の中で特に切削摩耗は、異物が混入していない状態に比較して摩耗進行速度が速く注意が必要です。また、切削摩耗発生の原因となる混入異物が残留している場合、この異物により切削摩耗が継続して発生する可能性があります。・軸受メタルの摩耗メタルの摩耗体積および摩耗深さを求めました。本軸受は、油の抜き取りや不足があった場合にその都度補給しており、その履歴がないため濃度補正を行うことが出来ません。そのため、過去回の分析結果で最も高い錫濃度ppmと、油量Lから計算により求めました。メタル表面の平均的な摩耗深さは.μmとなり、メタルの表面粗さをsと仮定すると摩耗は軽微であることが判ります。・銅を使用した箇所の溶出・摩耗銅を使用した部分の溶出・摩耗が発生しています。亜鉛系添加剤を使用している潤滑油で銅が検出される場合、潤滑系統内の銅が亜鉛系添加剤の影響により溶出することが知られています。今回の検出は、この溶出と、摺動面の摩耗との双方によるものと考えられます。今後、別紙鉱油の酸化に対する金属触媒の影響に示すように濃度の増加に伴い酸化速度が速まる可能性があります。・汚染度計数汚染度がNAS級と当社推奨の管理限界値内にあり、良好と判断します。・粘度、水分、全酸価、IRの各データは良好でした。潤滑油および軸受は継続使用可能な状態にあるものの、以下の判断が必要です。今後、切削摩耗の進行を監視するために、定期的に分析を実施し、摩耗の進行状況および油の劣化状況を確認されることを推奨します。次回分析の時期を理論的に求めたところ、最短で約時間となります。この時間は、油中汚染物が均一になるために必要とする時間であり、この時間を経過すれば、再分析の結果から状態の傾向を確認することが可能となりますので、これを参考に次回分析時期を検討されることを提案します。
報告№107-4543 報告№107-6562 | 分析№107-02132 分析№107-02279 | 107-02279 | トライボ診断の結果、粘度を除く項目は良好でした。粘度は、新油値のmm/sに比較し変化率が-.％のmm/sとなっており、当社推奨の管理限界値である±％を超えていました。IRの結果、異種油の混入や劣化の進行が確認されなかったことから、粘度の低下は、潤滑油の製造ロットによる差異、または、潤滑油の分子がせん断作用を受け粘度が低下したことなどが考えられます。現在のところ、本試料油は継続使用可能な状態にありますが、定期的に分析を実施し、粘度の低下および油の劣化の進行状況を確認することを推奨します。尚、補充用として○○WFに保管している新油がありましたら、ml程度ご提供下さい。新油の粘度をチェックいたします。粘度が当社推奨の管理限界値を超えていました。粘度は当社推奨の管理限界値を超えていました。粘度はmm/sと新油値mm/sに比較して、粘度変化率は-.％で、当社推奨の管理限界値である±％を超えていました。粘度はmm/sでした。粘度はmm/sでした。粘度指数はでした。粘度指数はでした。水分は良好。水分はと当社推奨の管理限界値の以下であり、良好と判断します。全酸価は良好。全酸価は.mgKOH/gと新油値.mgKOH/gに比較して高いものの、IRの結果で、新油との差異は確認されず、且つ、劣化の兆候も確認されなかったことから、良好と判断します。
報告№101-0302 | 分析№101-02901 | 101-02901 | 分析の結果、異物の噛み込みにより発生した切削粒子や金属接触が厳しい場合に発生するシビア粒子が見られるものの、摩耗の過酷度を示すフェログラフィーのIs値がの乗と比較的低く、継続使用可能と判断します。但し、異物の噛み込みや厳しい金属接触により発生した損傷部が起点となって、疲労摩耗が発生することが考えられますので、定期的に分析を実施し、摩耗の進行状況を確認されることを推奨します。尚、採油周期を検討するため、入力側と出力側の回転数をお知らせください。又、より詳細に解析を行うためには、機器の構造、サイズ等の情報が非常に重要ですので、今後は、別添資料分析依頼書にご記入くださいまして、ご提出いただけますようお願い申し上げます。考察は良好と判断します。粘度は良好と判断します。粘度はmm/sと新油値mm/sに比較して、粘度変化率は-％で、当社推奨の管理目安である±％以内にあり、良好と判断します。水分は良好と判断します。水分はppmと当社推奨の管理目安の以下であり、良好と判断します。全酸価は良好と判断します。全酸価はmgKOH/gと新油値mgKOH/gに比較して変化はなく、良好と判断します。重量汚染度が当社推奨の管理目安を超え、高くなっていました。計数汚染度は当社推奨の管理目安に到達していました。計数汚染度はNAS級と当社推奨の管理目安のNAS級に到達していました。重量汚染度は当社推奨の管理目安を超えていました。重量汚染度は.mg/mlと当社推奨の管理目安のmg/mlを超えていました。機器の潤滑状態継続使用可能と判断します。SOAPの結果、油の添加剤成分であるリン、亜鉛と摩耗により発生した鉄が検出されました。油中の添加剤及びμm未満の摩耗粒子を検出できるSOAPの結果、摩耗により発生した鉄ppm、油の添加剤成分であるリンがppm、亜鉛がppm検出されました。D－SOAPの結果、摩耗により発生した鉄がppm検出されました。大型の摩耗粒子を検出できるD－SOAPの結果、摩耗により発生した鉄がppm検出されました。フェログラフィーの結果、機器は継続使用可能と判断します。フェログラフィーの結果、異物の噛み込みにより発生した切削粒子や金属接触が厳しい場合に発生するシビア粒子が見られるものの、摩耗の過酷度を示すフェログラフィーのIs値がの乗と比較的低くく、継続使用可能と判断します。但し、異物の噛み込みや厳しい金属接触により発生した損傷部が起点となって、疲労摩耗が発生することが考えられますので、定期的に分析を実施し、摩耗の進行状況を確認されることを推奨します。
報告№109-09160 報告№109-09160 | 分析№109-001320 分析№109-001320 | 109-001320 | 分析の結果、前回同様に軸受の摩耗を示す錫が検出されていないことから、軸受は継続使用可能と判断します。但し、前回の分析で確認された油劣化は、今回の結果で更に進行したことがわかり、加えて潤滑油系統内の鉄系材料表面に腐食摩耗が発生していることも確認されたことから、更油を至急実施されることを推奨します。過去の他社の事例では、全酸価が上昇したタービン油を継続使用していて、軸受メタルが腐食摩耗により全損した例もありますので、できるだけ早い対応が必要です。これらのことは、前回に比較して全酸価が.mgKOH/gから.mgKOH/gに上昇し、当社推奨の管理限界値を超えており、IRの結果で油劣化の兆候を示すカルボン酸の吸収が確認されたことフィルタ表面の異物観察で赤錆が多く観察されたことD－SOAPの結果、鉄が検出されたこと以上のことから判断しています。全酸価が.mgKOH/gと当社推奨の管理限界値を超え、IRの結果で油劣化の兆候を示すカルボン酸の吸収が確認されたことから、至急更油を実施されることを推奨します。粘度は良好と判断します。粘度は.mm/sと新油値.mm/sに比較して粘度変化率は+％で、当社推奨の管理限界値である±％以内にあり、良好と判断します。水分は良好と判断します。水分はppmと当社推奨の管理限界値の以下であり、良好と判断します。全酸価は当社推奨の管理限界値を超えています。全酸価は.mgKOH/gと当社推奨の管理限界値の.mgKOH/gを超えています。IRの結果、油劣化の兆候を示すカルボン酸の吸収が確認されています。IRの結果、油劣化の兆候を示すカルボン酸の吸収が確認されています。は良好と判断します。計数汚染度は良好と判断します。計数汚染度はNAS級と当社推奨の管理限界値のNAS級以内にあり、良好と判断します。重量汚染度は良好と判断します。重量汚染度は.mg/mlと当社推奨の管理限界値のmg/ml以内にあり、良好と判断します。機器の潤滑状態摩耗粒子の形態観察の結果、腐食摩耗により発生した赤錆が観察されています。SOAPの結果は良好です。SOAPの結果、銅がppm、油の添加剤成分として含まれているバリウムがppm検出されています。軸受の摩耗を示す錫が検出されていないことから、良好と判断します。D－SOAPの結果は良好です。D－SOAPの結果、鉄が、銅が、油の添加剤成分として含まれているバリウムが、外部から混入したと思われるカルシウムが、ナトリウムがと検出されています。軸受の摩耗を示す錫は検出されていないことから良好と判断します。フェログラフィーの結果、腐食摩耗により発生した赤錆が観察されています。異常摩耗の早期発見パラメータであるフェログラフィーのIs値が.と良好の範囲にあるものの、摩耗粒子の形態観察の結果、腐食摩耗により発生した赤錆が観察されています。
報告№108-5071 報告№110-00635 | 分析№108-02721 分析№110-002864 | 110-002864 | 潤滑油は継続続使用可能な状態にあるものの、今後は障害予防を目的に以下の対策を推奨します。分析周期の短縮今後、全酸価の上昇が予測されますので、分析周期を短縮して傾向監視を強化することを併せて推奨します。定期的な分析水分が前回同様に新油に比較して高い値を示しています。使用油であるAlphasynPGは、ポリグリコールベースの合成ギヤオイルであるため、水分を吸収しやすい特性があります。今後は定期的な分析により、水分濃度の増加とともに水分の影響による腐食摩耗の発生に注意し管理されることを推奨します。分析結果泡立ち試験の結果、消泡性能が低いと判断できる値であるものの、新油と同レベルにあり、水分が新油に比較して高い値でした。粘度粘度は.mm/sと新油値.mm/sに比較して、粘度変化率は-％で、当社推奨の管理限界値である±％以内にあり、良好と判断します。泡立ち試験泡立ち試験は-と新油と同レベルにありました。水分はppmと新油値より高い値でした。全酸価全酸価はmgKOH/gと新油値.mgKOH/gに比較して高いものの、IRの結果で油劣化の兆候を示すカルボン酸の吸収が確認されていないことから、良好と判断します。
報告№108-5029 報告№108-0154 | 分析№108-00963 分析№108-00989 | 108-00989 | 定期点検で更油を実施した。更油後の初期値を確認する。分析の結果、異常摩耗の早期発見パラメータであるフェログラフィーのIs値がの乗とやや高く、摩耗粒子の形態観察で摩擦熱が高い場合に発生する黒錆がやや多く観察されました。更にSOAP／D－SOAPで鉄および軸受メタルの主成分である錫が比較的多く検出されたことから、鉄を使用した箇所、軸受メタルの摩耗が確認されました。更油前にも軸受メタルの主成分である錫が検出されていたことから、更油時に油槽内の清掃をしていなければ、今回検出された錫は、更油前に摩耗していたものを検出した可能性が考えられます。更油前に摩耗したものか、或いは、更油後時間のうちに摩耗が進行し、現在も進行し続けているかを確認するには、再度分析を実施し、二つのデータから摩耗の進行状況を確認することが必要です。今後の管理は、スラスト軸受の摩耗深さをパラメータとして管理する必要があるため、次回分析時には今回提出して頂きましたトライボ診断仕様確認書の設備情報および機械要素情報に関する情報をご提供頂きますよう、お願い致します。
報告№104-4039 報告№104-4039 | 分析№104-02023 分析№104-02023 | 104-02023 | 送風機の軸受は、今後の運転時間や運転状況が、特に変化のない運転であれば、少なくとも年間は継続使用可能な状態にあると判断します。これらのことは、以下の結果から判断しました。計数汚染度がNAS級と当社推奨の管理限界値以内にあった。SOAP／D-SOAPの結果、軸受メタルの主成分である錫が検出されなかった。異常摩耗の早期発見パラメータであるフェログラフィーのIs値がのマイナス乗と良好の範囲にあった。本試料油は継続使用可能な状態にあると判断します。粘度は良好と判断します。粘度はmm/sと新油値mm/sに比較して、粘度変化率は-.％と当社推奨の管理限界値の±％以内にあり良好と判断します。水分は良好と判断します。水分はと当社推奨の管理限界値の以下にあり、良好と判断します。全酸価は良好と判断します。全酸価は.mgKOH/gと新油値.mgKOH/g以下にあり、良好と判断します。IRは良好と判断します。IRは、IRチャートに示すように新油に比較して変化なく、良好と判断します。計数汚染度は良好と判断します。計数汚染度はNAS級と当社推奨の管理限界値のNAS級以内にあり、良好と判断します。重量汚染度は良好と判断します。重量汚染度は.mg/mlと当社推奨の管理限界値のmg/ml以内にあり、良好と判断します。機器の潤滑状態本機器の軸受は、今後の運転時間や運転状況が、特に変化のない運転であれば、少なくとも年間は継続使用可能な状態にあると判断します。SOAPは良好でした。SOAPの結果、軸受メタルの主成分である錫などの金属元素は検出されておらず良好と判断します。D－SOAPは良好でした。D－SOAPの結果、軸受メタルの主成分である錫などの金属元素は検出されておらず良好と判断します。フェログラフィーの結果、潤滑状態は良好と判断します。フェログラフィーの結果、異常摩耗の早期発見パラメータであるIs値がのマイナス乗と良好の範囲にあり、且つ、異常摩耗の兆候を示すシビア粒子等の摩耗粒子がほとんど観察されていないことから、今後の運転時間や運転状況が、特に変化のない運転であれば、軸受は少なくとも年間は継続使用可能な状態にあると判断します。
報告№109-09146 報告№109-09146 | 分析№109-001204 分析№109-001204 | 109-001204 | 泡立ち試験の結果は、-と新油値が-であるのに比較して高い値となっていたことから消泡性能が低下していることが分かりました。消泡性の性能が低下していることが確認されたことから、今後の使用状況によっては油の酸化劣化が進行したり、ギヤ歯面およびベアリング軌道面で油膜切れが発生したりする場合があるため、消泡剤の添加による消泡性能の改善など何らかの対応が必要になると思われます。尚、を示す粘度、水分、全酸価の各データは、全てが良好の範囲あることから消泡性能の改善により継続使用が可能と判断します。消泡性能の改善は、添加する消泡剤の効果をテストにより確認する必要がありますので、必要な場合は当社営業担当者までお知らせ下さい。機器の潤滑状態潤滑状態の異常の早期発見パラメータである潤滑状態指数は、のマイナス乗と濾過設備のない機器であれば正常な潤滑状態にあると判断できます。当該機の潤滑系は、油中汚染粒子を濾過するフィルタが設置されているため、別紙インライン・オフラインフィルタの影響に示すとおり、潤滑状態が異常となり大型の摩耗粒子が発生したとしても発生した粒子の大部分が捕捉されてしまい、結果として正常な潤滑状態にあると誤認してしまう可能性があります。そのため、フィルタの影響を考慮に入れLCインデックスを求めたところ、その結果は摩耗がやや厳しい状態に分類されるの乗領域となりました。計算により求めたLCインデックスがこの値であれば、ギヤの継続続使用は可能と思われますが、的確な潤滑状態の確認には再分析による確認が必要と思われます。再分析は、前回採油から今回採油まで年経過していますので、安全をみてヶ月後を推奨します。泡立ち試験の結果、消泡性能が低いと判断できる値であるものの、新油と同レベルにあると判断します。粘度は良好。粘度はmm/sと新油値mm/sに比較して、粘度変化率は-.％で、当社推奨の管理限界値である±％以内にあり、良好と判断します。粘度はmm/sとなっています。粘度はmm/sとなっています。粘度指数はとなっています。粘度指数はとなっています。泡立ち試験は-となっています。泡立ち試験は-と新油に比較して高い値となっています。消泡性能が低下していることが確認されています。水分は良好。水分はppmと当社推奨の管理限界値の以下であり、良好と判断します。全酸価は良好。全酸価は.mgKOH/gと新油値.mgKOH/g以内にあり、良好と判断します。機器の潤滑状態精密な濾過設備がない機器であれば、潤滑状態指数は正常の範囲にあると判断します。潤滑状態指数は正常の範囲にあると判断します。異常摩耗の早期発見パラメータである潤滑状態指数がのマイナス乗と精密な濾過設備がない機器であれば、潤滑状態指数は正常の範囲にあると判断します。
報告№109-09136 報告№111-00304 | 分析№109-001160 分析№111-001435 | 111-001435 | 潤滑油および対象設備は継続使用可能な状態にあると判断します。但し、銅を使用した箇所の溶出・摩耗が発生していることから、銅濃度の増加に伴い、潤滑油が劣化することが懸念されるため、以下の対策を推奨します。定期的に分析を実施し、銅濃度の増加および油の劣化状況を監視することを推奨します。フェログラフィー異常摩耗の早期発見パラメータとして摩耗粒子を定量化して評価するフェログラフィーのIs値は、潤滑状態が正常なのマイナス乗でした。Iカップリング発光分光分析供試の作動油を分析した結果、検出された金属元素は、SOAPの結果表に示すように、鉄、鉛、銅、ニッケル、リン、亜鉛、カルシウム、ケイ素、ナトリウムが検出されました。これらの検出された金属元素から発生箇所を推定すると鉄、鉛、銅、ニッケル・シリンダ内壁・ブッシュ等リン、亜鉛・オイル添加剤カルシウム、ケイ素、ナトリウム・外部混入異物であると思われます。このうち、機械部品が摩耗したと思われる元素はのグループです。前回に比較してSOAPの銅がppmからppmに増加していました。銅を使用した箇所の溶出・摩耗銅を使用した部分の溶出が発生しています。亜鉛系添加剤を使用している潤滑油で銅が検出される場合、潤滑系統内でこれらの金属が亜鉛系添加剤の影響により溶出することが知られています。今回の検出は、この溶出によるものと考えられますが、検出された濃度が低濃度であることから正常な範囲にあると判断します。前回に比較して計数汚染度はNAS級からNAS級にランク増加しているものの、当社推奨の管理限界値内にあり、良好でした。粘度、全酸価、IRの各データは良好でした。尚、水分はppmと新油値に比較して変化はありませんでした。
報告№108-0227 報告№110-00667 | 分析№108-01664 分析№110-003086 | 110-003086 | 、、は良好でした。潤滑油および軸受は継続使用可能な状態にあると判断します。
報告№108-0227 報告№110-00705 | 分析№108-01664 分析№110-003279 | 110-003279 | Iカップリング発光分光分析供試のタービン油を分析した結果、検出された金属元素は、SOAPの結果表に示すように、鉄、鉛、銅、錫、リン、亜鉛、カルシウム、ナトリウムが検出されました。これらの検出された金属元素から発生箇所を推定すると鉄、鉛、銅、錫・軸受等リン、亜鉛・オイル添加剤カルシウム、ナトリウム・外部混入異物であると思われます。このうち、機械部品が摩耗したと思われる元素はのグループです。メタルの摩耗深さ分析結果から軸受メタルの摩耗深さを求めました。更油およびメタルの交換時期などの情報が不明であるため、過去回の分析データの中で、SOAPの結果で得られている最も高い錫濃度ppmと油量Lから計算しました。その結果、メタル表面の平均的な摩耗深さは.μmとなり、メタルの表面粗さを軸受表面の一般的な粗さであるsと仮定すると、摩耗は軽微であると推定されます。フェログラフィー異常摩耗の早期発見パラメータとして摩耗粒子を定量化して評価するフェログラフィーのIs値は、前回ののマイナス乗から変化はなく、摩耗が安定していることを示していました。摩耗粒子の形態で比較的多く観察された粒子は、潤滑状態が正常な場合に発生する摩耗粒子、異物の噛み込みなどで発生する切削粒子、金属接触が厳しく、且つ、摩擦熱が高い場合に発生する球状粒子でした。このような摩耗粒子が観察された場合には、潤滑部では正常なマイルド摩耗、異物による切削摩耗とやや厳しい摩耗による凝着摩耗が発生していることが分かります。切削摩耗は、他の摩耗形態に比較して摩耗進行速度が速く注意が必要で、定期的なトライボ診断による状態監視が必要と考えます。切削摩耗の原因となる混入異物が残留している場合、この異物により切削摩耗が継続して発生する可能性があります。また、観察された摩耗粒子の中でも球状粒子は、異常摩耗の兆候を示す形態のパラメータで、この摩耗粒子が発生する場合、潤滑状態に注意が必要です。球状粒子の発生原因は、一般に、溶接工事、溶接作業などによる溶接スパッタの混入電食による発生厳しい金属接触による摩耗が考えられます。球状粒子の発生原因が、の溶接スパッタの混入であれば、今後増加しないと思われますが、が考えられる場合は、原因を取り除かなければ球状粒子は増加すると考えられます。前回に比較して計数汚染度はNAS級からNAS級にランク減少し、良好でした。前回同様に粘度は.mm/sと新油値.mm/sに比較して、粘度変化率は-％で、当社推奨の管理限界値である±％を超えていました。IRの結果で新油と一致していることから、粘度低下は同銘柄で粘度グレードが違う可能性が考えられました。軸受および潤滑油は継続使用可能な状態にあるものの、摩耗の進行が懸念されるため、以下の対策を推奨します。定期的な分析摩耗の進行を監視するため、定期的に分析を実施し、摩耗の進行状況を確認することを推奨します。油名の確認油名を再度確認することを推奨します。最適な採油方法本試料油は、機器停止中に注油口から採油されています。機器が停止している状態では、別紙油粒子の沈降の影響に示すように油槽内で撹拌がなくなり固形物が沈降するため、油中汚染度は低くなると推定されます。今後の採油は、極力運転中もしくは停止直後の油槽中層部から実施されることを推奨します。
報告№109-09136 報告№109-09202 | 分析№109-001160 分析№109-001540 | 109-001540 | 初期試験を実施した結果、計数汚染度が管理限界値に到達していることが確認され、初期値としては高いことが分かりました。汚染度が高い要因は、以下のからに示す分析結果から、鉄を使用した箇所の摩耗、メタルの摩耗、外部混入異物によることが分かりました。D－SOAPで鉄およびメタルの主成分である錫が比較的多く検出されたこと摩耗粒子の形態観察でμm以下の鉄系摩耗粒子、外部から混入したと思われる鉄錆、砂等が多く観察されたことフィルタ表面の異物観察でも鉄錆、砂等が多く観察されたことこれらを反映して、異常摩耗の早期発見パラメータであるフェログラフィーのIs値がの乗とやや高くなっており、潤滑状態がやや厳しいことが確認されました。現在のところ、本スラストメタルは継続使用可能な状態にありますが、今後、確認された油中異物が軸受摺動面に噛み込み摩耗が進行する場合が懸念されるため、至急濾過を実施することを推奨します。尚、今後摩耗が進行した場合、軸受メタルの摩耗程度を評価する必要がありますので、次回分析時には、必ず油量、スラストメタルサイズ、回転数、直近のメタル交換からの運転時間、現在の使用油の使用時間をお知らせください。
報告№107-0423 報告№107-0423 | 分析№107-02345 分析№107-02345 | 107-02345 | 分析の結果、全てのデータが良好であることから、この油は継続使用可能であり、潤滑状態も正常と判断します。は良好と判断します。粘度は良好と判断します。粘度はmm/sと新油値mm/sに比較して、粘度変化率は+％で、当社推奨の管理限界値である±％以内にあり、良好と判断します。水分は良好と判断します。水分は.ppmと当社推奨の管理限界値の以下であり、良好と判断します。全酸価は良好と判断します。全酸価は.mgKOH/gと新油値.mgKOH/gに比較して変化はなく、良好と判断します。IRの結果、良好と判断します。IRの結果、油劣化の兆候を示すカルボン酸の吸収が確認されていないことから、良好と判断します。RBOTの結果、良好と判断します。RBOTはminと当社推奨の管理限界値のmin以上であり、良好と判断します。は良好と判断します。計数汚染度は良好と判断します。計数汚染度はNAS級と当社推奨の管理限界値のNAS級以内であり、良好と判断します。重量汚染度は良好と判断します。重量汚染度は.mg/mlと当社推奨の管理限界値のmg/ml以下であり、良好と判断します。機器の潤滑状態SOAP／D－SOAPの結果、軸受の摩耗を示す錫が検出されました。SOAPの結果、軸受の摩耗を示す錫が検出されました。SOAPの結果、軸受の摩耗を示す錫がppm、油の添加剤成分であるバリウムがppm、外部から混入したと思われるナトリウムがppm検出されました。D－SOAPの結果、軸受の摩耗を示す錫が検出されました。D-SOAPの結果、鉄が、銅が、軸受の摩耗を示す錫が、外部から混入したと思われるカルシウムが、ナトリウムが検出されました。フェログラフィーの結果は良好です。異常摩耗の早期発見パラメータであるフェログラフィーのIs値が×のマイナス乗と良好の範囲にあり、潤滑状態は正常と判断します。
報告№109-09249 報告№111-00162 | 分析№109-001747 分析№111-000813 | 111-000813 | 潤滑油は継続使用可能な状態であり、また運転中における潤滑状態も正常であったものと判断します。本試料油は、油中粒子などの固形物は沈降して低濃度の部分を採油していると思われます。低濃度の部分を採油した場合、潤滑状態に異常が発生していても見落としてしまう可能性があります。今後の採油は、極力運転中もしくは停止直後の油槽中層部から実施されることを推奨します。本試料油は、分析結果の全ての分析項目の値が当社推奨の管理基準値を満たしており、新油分析値との比較結果も問題となる値はありませんでした。分析結果特性低下特性低下に係るパラメータの分析結果は良好と判断します。粘度粘度はmm/sと新油値mm/sに対する粘度変化率は-％で、当社推奨の管理限界値である±％以内にあり、良好と判断します。全酸価添加タービン油の全酸価は、油メーカによって初期値が違うため統一した管理基準を設定するのが困難であることから、当社では管理限界値を設定しておらず、新油分析値との比較及び他の分析項目の結果より全酸価の状態判断を行います。その結果、全酸価は.mgKOH/gと新油値.mgKOH/gに比較して若干高くなっていますが、IRチャートに示すように劣化の兆候として現れるカルボン酸などの有機物・有機化合物の発生が確認されていないことから、良好と判断します。酸化安定度酸化安定度はminであり、当社推奨の管理限界値のmin以上であることから良好と判断します。有機物・有機化合物有機物・有機化合物は、IRチャートによる新油分析値との比較の結果、cm-付近に劣化の兆候を示すカルボン酸の吸収が確認されていないことから、良好と判断します。色相はL.であり、新油値のL.に比較して大きな変化はないことから、良好と判断します。汚染に係るパラメータの分析結果は良好と判断します。水分はppmであり、当社推奨の管理限界値の以下であることから良好と判断します。汚染粒子数はNAS級であり、当社推奨の管理限界値のNAS級以内であることから良好と判断します。汚染度物重量は.mg/mlであり、当社推奨の管理限界値のmg/ml以内であることから良好と判断します。摩耗運転中における潤滑状態は正常であったものと判断します。異常摩耗の早期発見パラメータであるフェログラフィーのIs値がのマイナス乗と当社基準値と比較して良好の範囲にあったことから、潤滑箇所の潤滑状態は正常と判断します。金属濃度SOAP法により金属濃度を測定した結果、外部から混入したと思われる亜鉛がppm検出されましたが僅かであり良好と判断します。金属濃度酸溶解法により金属濃度を測定した結果、外部から混入したと思われるカルシウム、ナトリウムが検出されましたが僅かであり良好と判断します。
報告№109-09136 報告№112-00597 | 分析№109-001160 分析№112-002508 | 112-002508_date130306 | 分析の結果、本試料および汚染状態は全て良好な範囲にあり、継続使用可能な状態にあると判断します。粘度、酸価、有機物・有機化合物、酸化安定度の各データは良好でした。尚、別紙酸化安定度の減少傾向から油の余寿命を求めた結果、今回の採油日からの使用可能期間は約年間であることが分かります。水分濃度は、継続使用可能な範囲にありました。
報告№107-4545 報告№109-09131 | 分析№107-02185 分析№109-001129 | 109-001129 | トライボ診断の結果、全てのデータが良好であることから、この油は継続使用可能と判断します。は良好と判断します。粘度は良好。粘度は.mm/sと新油値mm/sに比較して、粘度変化率は-.％で、当社推奨の管理限界値である±％以内にあり、良好と判断します。粘度はmm/sとなっています。粘度はmm/sとなっています。粘度指数はとなっています。粘度指数はとなっています。水分は良好。水分はppmと当社推奨の管理限界値の以下であり、良好と判断します。全酸価は良好。全酸価は.mgKOH/gと新油値.mgKOH/gに変化はなく、良好と判断します。
報告№109-09136 報告№111-00444 | 分析№109-001160 分析№111-002057 | 111-002057 | 潤滑油および軸受は継続使用可能な状態にあると判断します。異種油の混入および油名の確認異種油の混入の有無、油名を再度確認することを推奨します。最適な採油方法本試料油は、機器停止中に廃油口から採油されているにもかかわらず汚染度を示すデータは良好でしたが、今後の採油は、極力運転中もしくは停止直後の油槽中層部から実施されることを推奨します。、汚染状態、は良好でした。尚、SOAPの結果でリンがppm検出されました。使用油であるFBKタービンには添加剤は含有されていません。そのため、異種油の混入、または油名の誤りなどが考えられます。
報告№109-09250 報告№109-09250 | 分析№109-001770 分析№109-001770 | 109-001770 | 潤滑油および本軸受は継続使用可能な状態にあると判断できますが、軸受摺動面では切削摩耗や凝着摩耗の発生が確認されており、今後継続して発生することが懸念されるため、再度分析を実施し、摩耗の進行状況を傾向監視することを推奨します。トライボ診断では、バックラッシの増加量を分析結果から計算できますので、構造が確認できる図面、ギヤの形式、歯形、モジュール、歯数、歯幅をお知らせ下さい。計算結果をご報告いたします。特性低下特性低下に係るパラメータの分析結果は良好と判断します。粘度粘度はmm/sと新油値mm/sに対する粘度変化率は+.％で、当社推奨の管理限界値である±％以内にあり、良好と判断します。全酸価添加タービン油については、当社では管理限界値を設定しておらず、新油分析値との比較及び他の分析項目の結果より全酸価の状態判断を行います。その結果、全酸価は.mgKOH/gと新油値.mgKOH/gに比較して変化はなく、良好と判断します。酸化安定度酸化安定度はminであり、当社推奨の管理限界値のmin以上であることから、良好と判断します。有機物・有機化合物有機物・有機化合物は、IRチャートによる新油分析値との比較の結果、cm-付近に劣化の兆候を示すカルボン酸の吸収が確認されていないことから、良好と判断します。色相はLであり、新油値のL.に比較して大きな変化はないことから、良好と判断します。汚染に係るパラメータの分析結果は良好と判断します。水分はであり、当社推奨の管理限界値の以下であることから、良好と判断します。汚染粒子数はNAS級であり、当社推奨の管理限界値のNAS級以内であることから、良好と判断します。汚染物重量汚染度物重量は.mg/mlであり、当社推奨の管理限界値のmg/ml以内であることから、良好と判断します。摩耗フェログラフィーによる摩耗粒子の観察の結果、異物の噛み込みなどで発生する切削粒子と金属接触が厳しい場合に発生するシビア粒子が観察されました。異常摩耗の早期発見パラメータであるフェログラフィーのIs値がの乗とやや高く、摩耗粒子の形態観察の結果、異物の噛み込みなどで発生する切削粒子、金属接触が厳しい場合に発生するシビア粒子が観察されました。金属濃度SOAP法により金属濃度を測定した結果、外部から混入したと思われるケイ素がppmと僅かに検出されましたが良好と判断します。金属濃度酸溶解法により金属濃度を測定した結果、鉄が、外部から混入したと思われるカルシウム、ナトリウムが共にと僅かに検出されましたが良好と判断します。
報告№104-0401 | 分析№104-02773 | 104-02773 | トライボ診断により、機器軸受の潤滑状態、潤滑油の劣化状態を診断することを目的としました。分析の結果、本軸受は継続使用可能な範囲にあると判断します。このことは、D-SOAPで転がり軸受の摩耗により発生する鉄が検出されたものの、僅かであること。フェログラフィーの結果、異常摩耗の早期発見パラメータであるIs値がのマイナス乗と良好の範囲にあること計数汚染度がNAS級と良好の範囲にあること以上のことから判断しました。
報告№109-09136 報告№109-09476 | 分析№109-001160 分析№109-002938 | 109-002938 | ・汚染度計数汚染度がNAS級と当社推奨の管理限界値に到達し、フィルタ表面の異物観察で砂等が観察されました。汚染度が増加した要因は、外部混入異物の影響と思われます。・軸受の摩耗SOAP／D－SOAPの結果、軸受の摩耗を示すモリブデンや錫が検出されていないことから、軸受の摩耗は確認されていません。・を示す粘度、水分、全酸価の各データは良好でした。潤滑油および軸受は継続使用可能な状態にあると判断しますが、汚染度が高い要因は今回の採油箇所が採油バルブであるため、バルブ配管内に残留していた異物を採取した可能性が考えられます。今後は、採油前のドレン量を見直すなどして、外部混入異物の影響を排除されることを推奨します。
報告№105-0081 報告№105-0081 | 分析№105-00580 分析№105-00580 | 105-00580 | 分析の結果、全てのデータが良好であることから、この油は継続使用可能であり、潤滑状態も正常と判断します。は良好と判断します。粘度は良好と判断します。粘度はmm/sと新油値mm/sに比較して、粘度変化率は+.％で、当社推奨の管理限界値である±％以内にあり、良好と判断します。水分は良好と判断します。水分はppmと当社推奨の管理限界値の以下であり、良好と判断します。全酸価は良好と判断します。全酸価は.mgKOH/gと新油値.mgKOH/gに比較して変化はなく、良好と判断します。IRの結果、良好と判断します。IRの結果、油劣化の兆候を示すカルボン酸の吸収が確認されていないことから、良好と判断します。RBOTの結果、良好と判断します。RBOTはminと当社推奨の管理限界値のmin以上であり、良好と判断します。は良好と判断します。計数汚染度は良好と判断します。計数汚染度はNAS級と当社推奨の管理限界値のNAS級以内であり、良好と判断します。重量汚染度は良好と判断します。重量汚染度は.mg/mlと当社推奨の管理限界値のmg/ml以内であり、良好と判断します。機器の潤滑状態機器の潤滑状態は正常と判断します。SOAPの結果は良好です。SOAPの結果、油の添加剤成分であるリンがppm、亜鉛がppm、バリウムがppm、外部から混入したナトリウムがppm検出されました。軸受の摩耗を示す錫は検出されず、良好と判断します。D－SOAPの結果は良好です。D－SOAPの結果、外部から混入したカルシウム、ナトリウムが共に検出されました。フェログラフィーの結果は良好です。異常摩耗の早期発見パラメータであるフェログラフィーのIs値がのマイナス乗と良好の範囲にあり、潤滑状態は良好と判断します。
報告№108-5112 報告№108-5112 | 分析№108-03613 分析№108-03613 | 108-03613 | 粘度、泡立ち試験を除く項目は良好でした。粘度はmm/sと新油値mm/sに比較して、粘度変化率は-.％で、当社推奨の管理限界値である±％を超えていました。今後、粘度の低下により油膜切れが発生し、金属接触が発生することが懸念されるため、更油を実施することを推奨します。泡立ち試験の結果は、一般的には消泡性能が低くいと判断できる値の-でした。また、新油値の-に比較して高い値であることから、消泡性能が低下していることが確認されました。今後の使用時間によっては、油の酸化劣化が進行したり、ギヤ歯面およびベアリング軌道面で油膜切れが発生したりする場合があるため、消泡剤の添加による消泡性能の改善が必要になると思われます。機器の潤滑状態潤滑状態指数はのマイナス乗と濾過設備のない機器であれば正常な潤滑状態にあると判断できますが、ギヤボックスの油系統にはインラインフィルタとオフラインフィルタがあり、μmサイズ以上の粒子の大部分は捕捉され、異常な摩耗状態が発生したとしても正常な潤滑状態にあると誤認してしまう可能性があります。そこで、フィルタが設置されていない場合の潤滑状態を、一般的なフィルタの効率である.と仮定して粒子の発生状況から潤滑状態を推定しました。その結果、ギヤは継続使用可能な状態にあると思われますが、潤滑状態指数は摩耗がやや厳しい状態であるの乗領域にあると推定できます。推定結果は、フィルタの濾過効率を仮定して求めたものですが、フィルタがない状態では油中の粒子濃度は現在より高いことは明らかです。そのためヶ月後に再度分析を実施し、摩耗進行の有無をチェックすることを推奨します。尚、フィルタの捕捉の影響による誤認を避けるため、これまでの採油箇所に加え、インラインフィルタやオフラインフィルタの捕捉物も分析し、その結果から潤滑状態を評価することを提案します。フィルタ捕捉物の分析を実施する際には、フィルタ使用時間の情報をご提供いただけますようお願い致します。粘度は当社推奨の管理限界値を超えています。泡立ち試験の結果、消泡性能が低下しています。粘度は当社推奨の管理限界値を超えています。粘度はmm/sと新油値mm/sに比較して、粘度変化率は-.％で、当社推奨の管理限界値である±％を超えています。粘度は.mm/sとなっています。粘度は.mm/sとなっています。粘度指数はとなっています。粘度指数はとなっています。泡立ち試験は-となっています。泡立ち試験は-と新油に比較して高い値であり、消泡性能が低下しています。水分は良好。水分は.ppmと当社推奨の管理限界値の以下であり、良好と判断します。全酸価は良好。全酸価はmgKOH/gと新油値mgKOH/g以内にあり、良好と判断します。機器の潤滑状態精密な濾過設備がない機器であれば、潤滑状態指数は正常の範囲にあると判断します。潤滑状態指数は正常の範囲にあると判断します。異常摩耗の早期発見パラメータである潤滑状態指数がのマイナス乗と精密な濾過設備がない機器であれば、潤滑状態指数は正常の範囲にあると判断します。
報告№108-0255 報告№108-0270 | 分析№108-01947 分析№108-01947 | 108-01947 | 分析の結果、全てのデータが良好であることから、本試料油は継続使用可能であり、軸受の潤滑状態も正常と判断します。は良好と判断します。計数汚染度は良好と判断します。計数汚染度はNAS級と当社推奨の管理限界値のNAS級以内にあり、良好と判断します。重量汚染度は良好と判断します。重量汚染度は.mg/mlと当社推奨の管理限界値のmg/ml以内にあり、良好と判断します。機器の潤滑状態機器の潤滑状態は正常と判断します。SOAPの結果は良好です。SOAPの結果、摩耗により発生する鉄および錫が検出されていないことから、良好と判断します。D－SOAPの結果は良好です。D－SOAPの結果、摩耗により発生する鉄および錫が検出されていないことから、良好と判断します。フェログラフィーの結果は良好です。異常摩耗の早期発見パラメータであるフェログラフィーのIs値がのマイナス乗と良好の範囲にあることから、潤滑状態は正常と判断します。
報告№104-4548 報告№104-0236 | 分析№104-01752 分析№104-01795 | 104-01795 | Eミル減速機の潤滑油を分析し、トライボ診断を実施しました。その結果、以下の通りでした。減速機の潤滑状態減速機の潤滑状態を知るためフェログラフィー及びSOAP／D-SOAPを実施しました。その結果、ギヤ歯面でやや厳しい金属接触が発生していることが確認されました。SOAPの鉄濃度と油量リットルから計算によって求めた摩耗体積はmmとなります。減速機の構造、各ギヤのモジュール、歯数、歯幅、初期のバックラッシ等の情報が確認できれば、計算によってもとめた摩耗体積からこれまでのバックラッシ増加量を求め、更に、バックラッシ増加量を設計許容値に照合することで減速機の点検要否を検討することが可能となります。非分解による設備診断を推進するために是非、これらの情報をご提供下さい。尚、ギヤ歯面の摩耗が発生しており、摩耗の進行を把握するには定期的な分析による傾向監視を実施することを推奨します。傾向監視のための採油周期の検討には、回転数、濾過システムの有無および仕様等が必要ですのでこれらの内容をご提示下さい。潤滑油の劣化潤滑油の劣化状況を確認するため、全酸価及びIRを実施しました。その結果、全酸価が.mgKOH/gと新油値の.mgKOH/gに比較して高い値でした。しかし、IRの結果、新油のスペクトルに比較して変化がないことから、この油は継続使用可能と判断します。
報告№109-09448 報告№110-00213 | 分析№109-002802 分析№110-000819 | 110-000819 | 潤滑油膜に混入した外部混入の異物や潤滑摺動部で発生した摩耗粒子は、摩耗を促進させ、或いは摩擦係数を上昇させるなど、潤滑状態に悪影響を与える因子であり、そのため油中異物の粒子数と重量は潤滑状態を評価するパラメータとして使用します。油中の粒子数を計測した結果、計数汚染度はNAS級でした。この汚染度は、新油の汚染度と同等かそれ以上に清浄な状態であり、また、重量汚染度も.mg/mlと非常に清浄な状態にあることから、潤滑状態への影響はなく、正常な潤滑状態にあることが確認されました。は、摩耗粒子の形状、材質、サイズを判断パラメータに摩耗の発生箇所や原因、厳しさなどをフェログラフィー法およびIカップリング発光分光分析法による油中金属濃度で評価します。特に、フェログラフィー法により摩耗粒子をサイズ毎に配列・数値化して求めるIs値は、異常摩耗を早期発見するパラメータであり、また粒子の表面形状は摩耗の原因を知るパラメータにもなります。分析の結果、異常摩耗の早期発見パラメータであるIs値は良好な潤滑状態を示すのマイナス乗を示しており、また観察された摩耗粒子も正常な潤滑状態で発生する形状となっており、発光分光分析法による金属濃度の分析結果でも軸受材の錫、銅、鉛などが検出されなかったことから潤滑状態は良好であることが確認されました。潤滑油および軸受は継続使用可能な状態にあると判断します。は良好と判断します。計数汚染度計数汚染度はNAS級と当社推奨の管理限界値のNAS級以内であり、良好と判断します。重量汚染度は.mg/mlと当社推奨の管理限界値のmg/ml以内であり、良好と判断します。機器の潤滑状態機器の潤滑状態は正常と判断します。SOAPによる油中金属濃度SOAPによる油中金属濃度の結果、外部から混入したと思われるケイ素が検出されました。SOAPによる油中金属濃度SOAPによる油中金属濃度の結果、外部から混入したと思われるカルシウム、ナトリウムが検出されました。摩耗粒子診断異常摩耗の早期発見パラメータであるIs値がのマイナス乗と良好の範囲にあり、潤滑状態は正常と判断します。
報告№109-09136 報告№110-00027 | 分析№109-001160 分析№110-000092 | 110-000092 | ・摩耗状態D－SOAPの結果、潤滑油中からは摩耗により発生した鉄が検出されました。検出された金属は、異物の噛み込みなどで発生する切削粒子、金属潤滑部が局部的に油膜切れを起して発生するシビア粒子でした。これらのことから、軸受では、切削摩耗凝着摩耗が混在して発生していることが分かりました。本軸受は、軸受メタルの主成分である錫が検出されていないものの、異常摩耗の早期発見パラメータであるフェログラフィーのIs値がの乗と高い範囲にあることから、潤滑状態はやや厳しい状態にあると思われます。切削摩耗は異物が混入していない状態に比較して、摩耗進行速度が速く注意が必要です。切削摩耗発生の原因となる混入異物が残留している場合、この異物により切削摩耗が継続して発生する可能性があります。・汚染度計数汚染度、重量汚染度共に良好でした。・粘度、水分、全酸価、IRの各データは良好でした。結論軸受および潤滑油は継続使用可能な状態にあるものの、以下の対策が必要です。今後、切削摩耗等の進行を監視するため、定期的に分析を実施し、摩耗の進行状況を確認されることを推奨します。
報告№109-09584 報告№109-09584 | 分析№109-003592 分析№109-003592 | 109-003592 | を示す水分、全酸価の各データは良好でした。粘度はmm/sと新油値mm/sに比較して、粘度変化率は-.％で、前回同様に当社推奨の管理限界値である±％を超えていました。今後、粘度の低下により油膜切れが発生し、金属接触が発生することが懸念されます。泡立ち試験の結果は、-と新油値が-であるのに比較して高い値となっていたことから消泡性能が低下していることが分かりました。潤滑状態の異常の早期発見パラメータである潤滑状態指数は、のマイナス乗と濾過設備のない機器であれば正常な潤滑状態にあると判断できます。・消泡性能の低下消泡性の性能が低下していることが確認されたことから、今後の使用状況によっては油の酸化劣化が進行したり、ギヤ歯面およびベアリング軌道面で油膜切れが発生したりする場合があるため、消泡剤の添加による消泡性能の改善など何らかの対応が必要になると思われます。・潤滑状態濾過設備のない機器であれば正常な潤滑状態にあると判断できますが、当該機の潤滑系にはフィルタが設置されているため、別紙インライン・オフラインフィルタの影響に示すとおり、潤滑状態が異常となり大型の摩耗粒子が発生したとしても、粒子の大部分が捕捉されてしまい正常な潤滑状態にあると誤認してしまう可能性があります。このようなフィルタの影響を考慮に入れたLCインデックスは、摩耗がやや厳しい状態に分類されるの乗領域となりました。フィルタの影響を考慮した潤滑状態指数は、前回のの乗から乗に桁低下し、運転状態が前回と大きな差がなければ、摩耗は安定している状態にあると思われます。結論粘度および消泡性能の低下が確認されたものの、ギヤおよび転がり軸受は、継続続使用可能な状態にあると思われます。尚、今後は障害予防を目的に以下の対策を推奨します。粘度の低下が確認されたことから、更油を推奨します。現在のところ摩耗は安定した状態にあると思われますが、運転条件によっては摩耗の進行が速まる場合も想定されるため、今後は潤滑油の分析に加えてフィルタ付着物の分析を実施し、異常な摩耗状態発生の有無を精密に確認することを推奨します。消泡性能の改善は、添加する消泡剤の効果をテストにより確認する必要がありますので、必要な場合は当社営業担当者までお知らせ下さい。粘度は当社推奨の管理限界値を超えていました。泡立ち試験の結果、消泡性能が低下していることが確認されました。粘度粘度はmm/sと新油値mm/sに比較して、粘度変化率は-.％で、当社推奨の管理限界値である±％を超えていました。粘度粘度は.mm/sでした。粘度指数粘度指数はでした。泡立ち試験泡立ち試験は-と新油に比較して高い値でした。水分は.ppmと当社推奨の管理限界値の以下であり、良好と判断します。全酸価全酸価はmgKOH/gと新油値mgKOH/gに比較して高いものの、IRの結果で油劣化の兆候を示すカルボン酸の吸収が確認されていないことから、良好と判断します。機器の潤滑状態精密な濾過設備がない機器であれば、潤滑状態指数は正常の範囲にあると判断します。潤滑状態指数異常摩耗の早期発見パラメータである潤滑状態指数がのマイナス乗と精密な濾過設備がない機器であれば、潤滑状態指数は正常の範囲にあると判断します。
報告№109-09136 報告№111-00180 | 分析№109-001160 分析№111-000986 | 111-000986 | 軸受は継続使用可能な状態にあると判断します。但し、ちょう度の上昇がみられ、グリースが軟化していることから、今後、グリースの漏洩や油膜切れの発生が懸念されるため、グリースを交換されることを推奨します。フェログラフィー摩耗粒子の形態で比較的多く観察された粒子は、潤滑状態が正常な場合に発生する摩耗粒子でした。このような摩耗粒子が観察された場合には、潤滑部では正常なマイルド摩耗が発生していることが分かります。Iカップリング発光分光分析供試グリースを分析した結果、検出された金属元素は、SOAPの結果表に示すように、鉄、錫、リン、亜鉛、カルシウム、アルミニウム、ナトリウムでした。これらの検出された金属元素から発生箇所を推定すると鉄、錫・軸受等リン、亜鉛・グリース添加剤カルシウム、アルミニウム、ナトリウム・増ちょう剤であると思われます。このうち、機械部品が摩耗したと思われる元素はのグループです。グリースの物理的性状滴点、全酸価、IRの各データは良好でした。一方、ちょう度は、と当社推奨の管理上限値のより若干高くなっており、グリースが軟化していることが分かりました。軟化したグリースを使用した場合、グリースの漏洩や軸受等で油膜切れが発生することが懸念されます。
報告№109-09136 報告№111-00647 | 分析№109-001160 分析№111-003234 | 111-003234 | 潤滑油は継続使用可能な状態にあると判断します。前回同様に粘度、全酸価、IR、RBOTの各データは良好でした。油の余寿命は、使用油の使用期間または使用時間が不明であったため、ご依頼の油の余寿命に関する検討は行えませんでした。但し、分析の結果で新油値がminであったことから、使用期間を仮にヶ月間と仮定すれば余寿命は十二分にあると言えます。可能であれば、使用期間、あるいは使用時間の情報をご提供下さい。前回同様に水分は良好でした。
報告№109-09136 報告№112-00597 | 分析№109-001160 分析№112-002509 | 112-002509 | 分析の結果、潤滑油の余寿命判断の指標としているRBOT値がmin以下になっていることがわかりました。RBOT値は、初期値と使用時間の関係から余命を計算するもので、一般には使用開始時から初期値の％程度までが使用範囲とされています。本試料の場合、今回の採油日からの使用可能期間は約日であり、残存寿命がminと比較的短いことから更油が必要と判断します。更油今後、酸化防止剤が減少したことで、基油の劣化に進展することが懸念されるため、更油を推奨します。粘度、酸価、有機物・有機化合物の各データは良好でした。酸化安定度酸化安定度試験の結果、minと当社推奨の管理限界値以上にあるものの、低い値でした。今後、酸化防止剤が減少することで、基油の劣化に進展することが懸念されます。尚、別紙酸化安定度の減少傾向から油の余寿命を求めた結果、今回の採油日からの使用可能期間は約日であることが分かります。水分濃度は、継続使用可能な範囲にありました。
報告№102-5002 報告№102-5002 | 分析№102-01977 分析№102-01977 | 102-01977 | 主軸受やクランク軸受のメタル主成分である錫や鉛が検出されていないことから、これらの各メタルの摩耗は進行していないと判断します。D-SOAPの鉄濃度が、前回、今回共に検出されていないことから、シリンダライナ及びピストンリングの摩耗は安定している状態にあると判断します。D-SOAPで検出された金属が、亜鉛、カルシウム、ナトリウムであることから、油中の汚染物はすすやスラッジが支配的であると考えられました。すすやスラッジの大半は、各部摺動面に噛み込み摩耗を進行させるため、予防措置として、精密な濾過機による濾過を推奨します。発錆予防のため、水分濃度を以下に改善されることを推奨します。粘度は良好と判断します。粘度は.mm/sと新油値mm/sに比較して、粘度変化率は-％で、管理基準値である％以内にあり、良好と判断します。水分は管理基準値を超えていました。水分は.と管理基準値のを超えており、発錆予防のため、水分除去が必要と判断します。全酸価は良好と判断します。全酸価はmgKOH/gと新油値mgKOH/gに比較してmgKOH/g増加しているものの、IRでカルボン酸が検出されていないことから、継続使用可能な状態にあると判断します。IRは良好と判断します。IRはチャートに示すように新油に比較して変化はなく、良好と判断します。計数汚染度の結果、汚染されていることが確認されました。計数汚染度はNAS級以上と当社推奨の管理基準値を超えており、汚染されていることが確認されていました。重量汚染度はmg/mlと汚染されていました。重量汚染度はmg/mlと汚染されていました。機器の潤滑状態SOAPは良好でした。SOAPの結果、シリンダやピストンリングの摩耗により発生したと思われる鉄は検出されませんでした。一方、油の添加剤成分であるリンがppm、亜鉛がppm、カルシウムがppm検出されました。D－SOAPは良好でした。D－SOAPの結果、シリンダやピストンリングの摩耗により発生したと思われる鉄は検出されませんでした。一方、油の添加剤成分が析出して発生した亜鉛がppm、カルシウムがppm検出されました。特に、D－SOAPで検出されたカルシウムは、数十ミクロンの硬い粒状をしているため、軸受摺動面等に噛み込み摩耗を進行させますので、精密な濾過により除去されることを推奨します。フェログラフィーの結果、シリンダやピストンリングの摩耗により発生したと思われる鉄系粒子が見られました。フェログラフィーの結果、摩耗粒子の形態観察の結果、シリンダやピストンリングの摺動面の摩耗は継続しているものの、異常摩耗の早期発見パラメータであるIs値がの乗と前回のの乗に比較して桁改善され、主軸受、クランクメタルの摩耗が確認されていないことから、継続使用可能な状況にあると判断します。
報告№109-09136 報告№112-00231 | 分析№109-001160 分析№112-000907 | 112-000907_date120820 | 減速機は継続使用可能な状態にあると判断します。但し、油中の汚染度が高く、白色固形物の影響で潤滑状態が悪化することが懸念されるため、以下の対策を推奨します。また、グリースが潤滑油中に混入している可能性があることから、潤滑油の白濁はグリースの混入による気泡の発生が影響していると推定されます。更油および油槽内の清掃油中の汚染度が高く、白色固形物や摩耗粒子等がギヤ歯面や軌道面に噛み込み摩耗が進行することが懸念されるため、油槽内を清掃してから、更油を推奨します。転がり軸受シール機能の確認本設備では軸受でグリースを給油しており、オイルシール機能が低下してグリースが混入している可能性が考えられるため、シール機能を確認することを推奨します。定期的な分析疲労摩耗の進行を監視するため、定期的に分析を実施し、摩耗の進行状況を確認することを推奨します。フェログラフィーIs値Is値は異常摩耗の早期発見パラメータのつで、摩耗粒子を定量化するために用います。今回のIs値はの乗とやや高い値でした。摩耗粒子や摩耗形態摩耗粒子の形態で比較的多く観察された粒子は、潤滑状態が正常な場合に発生する摩耗粒子繰返し応力を受けて発生する疲労摩耗粒子でした。これらの摩耗粒子が観察された場合、潤滑部で発生している摩耗形態は、正常なマイルド摩耗疲労による疲労摩耗であることが分かります。潤滑状態Is値および摩耗粒子の観察結果から総合的に判断した結果、潤滑状態はやや厳しい状態にあると判断します。Iカップリング発光分光分析【SOAP／D－SOAP】検出された金属元素から発生箇所を推定すると、以下の通りでした。鉄、鉛、銅、ニッケル、亜鉛・ギヤ・軸受等リン・オイル添加剤亜鉛、カルシウム、アルミニウム・外部混入異物であると思われます。このうち、機械部品が摩耗したと思われる元素はのグループです。検出された亜鉛は添加剤として添加されている場合があります。当社にある本試料油のダフニーアルファギヤの新油データには、これらの添加剤は含まれていないことから、異種油の混入などが考えられます。亜鉛およびアルミニウムの検出SOAP／D-SOAPで亜鉛およびアルミニウムが比較的多く検出されました。これらの元素が検出される要因は、亜鉛メッキ等を使用した箇所の溶出・摩耗転がり軸受でグリース潤滑の軸受がある場合、グリースが混入したことが考えられます。aであった場合、耐食性が低下して腐食に進展することが懸念されます。bであった場合、粘性抵抗が増大して、トルクや油温が上昇することが懸念されます。バックラッシご提供いただいた減速機に関する情報からハスバ歯車の組み合わせの段減速機構であり、この歯車の構成から接触点箇所のバックラッシを求めました。ギヤのバックラッシの増加量を求めた結果、接触点箇所でバックラッシの増加量は、最も大きい箇所で.μmと推定されます。バックラッシ増加分の上限値は、メーカにより差異はあるものの、当社の推奨するバックラッシは、一般に推奨されるμmを管理目安にしています。この値に比較して十分に小さい値です。水分は良好でした。計数汚染度計数汚染度はNAS級以上と当社推奨の管理限界値を超えていました。フィルタ表面の異物観察で白色の粘ちょう物および固形物が観察されたことから、汚染度が高い要因は、摩耗と外部混入異物の影響と思われます。水分、酸価、RBOTの各データは良好でした。尚、別紙RBOTの減少傾向から油の余寿命を求めた結果、本試料は直近の更油から起算して稼働日数が年月まで使用可能であることが分かります。本試料油の添加剤は、一般に、タービン油に比較して極圧添加剤や摩耗防止剤などの濃度が高く、この影響でRBOT試験の結果が変動する傾向があります。そのため、ギヤ油の余寿命の評価をタービン油と同等の精度で得るには、RBOTの結果に加え、粘度、全酸価、IRなどのデータを総合的に判断することが必要です。粘度粘度は測定不能でした。フィルタ表面の異物観察で白色の粘ちょう物および固形物が確認されたことから、グリースの混入による粘度の上昇が影響している可能性が考えられます。IRIRの結果、新油のIRスペクトルと指紋領域は一致しているものの、他のピークで一致しない箇所が確認されたことから、異種油またはグリースの混入が考えられます。
報告№108-5112 報告№108-5112 | 分析№108-03615 分析№108-03615 | 108-03615 | 粘度、泡立ち試験を除く項目は良好でした。粘度は.mm/sと新油値mm/sに比較して、粘度変化率は-％で、当社推奨の管理限界値である±％を超えていました。今後、粘度の低下により油膜切れが発生し、金属接触が発生することが懸念されるため、更油を実施することを推奨します。泡立ち試験の結果は、一般的には消泡性能が低くいと判断できる値の-でした。また、新油値の-に比較して高い値であることから、消泡性能が低下していることが確認されました。今後の使用時間によっては、油の酸化劣化が進行したり、ギヤ歯面およびベアリング軌道面で油膜切れが発生したりする場合があるため、消泡剤の添加による消泡性能の改善が必要になると思われます。機器の潤滑状態潤滑状態指数はのマイナス乗と濾過設備のない機器であれば正常な潤滑状態にあると判断できますが、ギヤボックスの油系統にはインラインフィルタとオフラインフィルタがあり、μmサイズ以上の粒子の大部分は捕捉され、異常な摩耗状態が発生したとしても正常な潤滑状態にあると誤認してしまう可能性があります。そこで、フィルタが設置されていない場合の潤滑状態を、一般的なフィルタの効率である.と仮定して粒子の発生状況から潤滑状態を推定しました。その結果、ギヤは継続使用可能な状態にあると思われますが、潤滑状態指数は摩耗がやや厳しい状態であるの乗領域にあると推定できます。推定結果は、フィルタの濾過効率を仮定して求めたものですが、フィルタがない状態では油中の粒子濃度は現在より高いことは明らかです。そのためヶ月後に再度分析を実施し、摩耗進行の有無をチェックすることを推奨します。尚、フィルタの捕捉の影響による誤認を避けるため、これまでの採油箇所に加え、インラインフィルタやオフラインフィルタの捕捉物も分析し、その結果から潤滑状態を評価することを提案します。フィルタ捕捉物の分析を実施する際には、フィルタ使用時間の情報をご提供いただけますようお願い致します。粘度は当社推奨の管理限界値を超えています。泡立ち試験の結果、消泡性能が低下しています。粘度は当社推奨の管理限界値を超えています。粘度は.mm/sと新油値mm/sに比較して、粘度変化率は-％で、当社推奨の管理限界値である±％を超えています。粘度は.mm/sとなっています。粘度は.mm/sとなっています。粘度指数はとなっています。粘度指数はとなっています。泡立ち試験は-となっています。泡立ち試験は-と新油に比較して高い値であり、消泡性能が低下しています。水分は良好。水分はppmと当社推奨の管理限界値の以下であり、良好と判断します。全酸価は良好。全酸価はmgKOH/gと新油値mgKOH/g以内にあり、良好と判断します。機器の潤滑状態精密な濾過設備がない機器であれば、潤滑状態指数は正常の範囲にあると判断します。潤滑状態指数は正常の範囲にあると判断します。異常摩耗の早期発見パラメータである潤滑状態指数がのマイナス乗と精密な濾過設備がない機器であれば、潤滑状態指数は正常の範囲にあると判断します。
報告№102-6152 | 分析№102-02799 | 102-02799 | 濾過前の試料油を分析した結果、全酸価が.mgKOH/gと処置領域にあり、油中の酸成分の増加により金属表面が腐食を受けて発生する腐食摩耗の予防措置として、早急に更油を実施されることを推奨します。又、軸受摺動面で厳しい金属接触が発生しています。発生量は少なく、直ちに異常摩耗に進展するとは考えにくいものの、ヶ月以内に再度分析を実施し、摩耗の進行状況を確認されることを推奨します。これらのことは、全酸価が.mgKOH/gと前回.mgKOH/gに比較して.mgKOH/g上昇していた異常摩耗の早期発見パラメータであるフェログラフィーのIs値が、.と非常に良好の範囲にあるものの、摩耗粒子の形態観察の結果、金属接触が厳しい場合に発生するシビア粒子が観察されたことから判断します。
報告№104-4508 | 分析№104-00183 | 104-00183 | 運転開始から日後に採油した試料油を分析した結果、計数汚染度が前回に比較してランク上昇し、また、D-SOAPの鉄濃度がからに増加していること更に、潤滑異常の早期発見パラメータであるフェログラフィーのIs値が.と変化がないものの、サーボシリンダ内壁とピストンリングやブッシュ摺動面で発生したと思われるμmサイズのやや大型の摩耗粒子がみられていることがわかりました。このように、汚染度と鉄濃度が上昇し、やや大型の摩耗粒子が観察されるような状況の場合、摩耗の進行が懸念されますので、傾向管理による潤滑状態の監視が必要です。今後も計画通りヶ月後に再度分析を実施し、摩耗の進行状況を確認されることを推奨します。
報告№109-09136 報告№112-00402 | 分析№109-001160 分析№112-001642 | 112-001642 | 油が黒化した原因は、油の添加剤成分の析出によるスラッジの発生と外部混入異物の影響と思われます。尚、油中の汚染度が高いことから、以下の対策を推奨します。濾過油中の汚染度が高いことから、バルブ類の動作障害やフィルタおよびストレーナの目詰まりが発生することが懸念されるため、濾過を推奨します。はSOAP-Tの結果から判断した結果、やや厳しい状態にあると考えられます。Iカップリング発光分光分析【SOAP-T】検出された金属元素から発生箇所を推定すると、以下の通りでした。鉄、銅、錫・シリンダ内壁、ポンプ内部等リン、亜鉛、カルシウム・添加剤ナトリウム・外部混入異物銅を使用した箇所の溶出・摩耗SOAP-Tの結果、銅がppm検出されたことから、銅を使用した箇所の溶出・摩耗が発生しています。亜鉛系添加剤を使用している潤滑油で銅が検出される場合、潤滑系統内でこれらの金属が亜鉛系添加剤の影響により溶出することが知られています。今回の検出は、この溶出と摩耗との双方によるものと考えられます。今後、別紙鉱油の酸化に対する金属触媒の影響に示すように濃度の増加に伴い酸化速度が速まる可能性があります。計数汚染度はNAS級、重量汚染度はmg/mlと共に当社推奨の管理限界値を超えていました。フィルタ表面の異物観察で鉄錆、砂等が観察され、SOAP-Tで油の添加剤成分である亜鉛、カルシウムが検出されたことから、汚染度が高い要因は、スラッジと外部混入異物の影響と思われます。
報告№104-8044 報告№104-6081 | 分析№104-02040 分析№104-02381 | 104-02381 | 精点Aを実施した結果、異常摩耗の早期発見パラメータであるフェログラフィーのIs値が-.と良好の範囲にあるものの、フレッティングにより発生したμm未満の赤錆が多く観察されました。フレッティングは、鉄系材料が接合されたり、勘合されていたりする部分から発生します。フレッティングによる赤錆が少量発生しても直ちに異常ではありませんが、起動停止が頻繁にあるような場合には、軟らかい軸受表面に、硬いフレッティング粒子が埋め込まれそれが原因で、起動時のトルク増大による起動開度の増加にも繋がる事があります。巡視の際には、起動開度の増大や、主機発停時の軸受温度の跳ね上がり等の変化に注意して下さい。又、埋め込まれたこれらの粒子による摩耗の進行も懸念されるため、～ヶ月後に精点Bを実施し、汚染状況及び摩耗の進行状況を確認されることを推奨します。これらのことは、異常摩耗の早期発見パラメータであるフェログラフィーのIs値が、-.と良好の範囲にあるものの、摩耗粒子形態観察の結果、フレッティングにより発生したμm未満の赤錆が多く観察されたことD－SOAPの結果、前回に比較して鉄がから.ppmに上昇したこと以上のことから判断しました。
報告№107-0485 報告№107-0485 | 分析№107-02881 分析№107-02881 | 107-02881 | 分析の結果、摩耗は安定し、潤滑状態も正常と判断します。これらのことは、前回に比較して計数汚染度がランク減少し、SOAP／D－SOAPの鉄および銅濃度に大きな変化はないこと異常摩耗の早期発見パラメータであるフェログラフィーのIs値がのマイナス乗と良好の範囲にあるものの、摩耗粒子形態観察の結果、微小な疲労摩耗粒子が多く観察されたこと以上のことから判断しました。計数汚染度は良好と判断します。計数汚染度は良好と判断します。計数汚染度はNAS級と当社推奨の管理限界値のNAS級以内にあり、良好と判断します。重量汚染度は.mg/mlでした。重量汚染度は.mg/mlでした。機器の潤滑状態フェログラフィーの結果、微小な疲労摩耗粒子が観察されました。SOAPの結果、鉄および銅が検出されました。SOAPの結果、摩耗により発生した鉄および銅が検出されました。又、油の添加剤成分であるリンが検出されました。D－SOAPの結果、鉄および銅が検出されました。D－SOAPの結果、摩耗により発生する鉄および銅が検出されました。フェログラフィーの結果、微小な疲労摩耗粒子が観察されました。フェログラフィーの結果、異常摩耗の早期発見パラメータであるIs値がのマイナス乗と良好の範囲にあり、摩耗粒子形態観察の結果、微小な疲労摩耗粒子が観察されました。
報告№105-0193 報告№105-0193 | 分析№105-01297 分析№105-01297 | 105-01297 | 分析の結果、全てのデータが良好であることから、この油は継続使用可能であり、潤滑状態も正常と判断します。は良好と判断します。粘度は良好と判断します。粘度はmm/sと新油値mm/sに比較して、粘度変化率は-％で、当社推奨の管理限界値である±％以内にあり、良好と判断します。水分は良好と判断します。水分は.ppmと当社推奨の管理限界値の以下であり、良好と判断します。全酸価は良好と判断します。全酸価は.mgKOH/gと新油値.mgKOH/gに比較して変化はなく、良好と判断します。IRの結果、良好と判断します。IRの結果、油劣化の兆候を示すカルボン酸の吸収が確認されていないことから、良好と判断します。は良好と判断します。計数汚染度は良好と判断します。計数汚染度はNAS級と当社推奨の管理限界値のNAS級以内であり、良好と判断します。重量汚染度は良好と判断します。重量汚染度は.mg/mlと当社推奨の管理限界値のmg/ml以内であり、良好と判断します。機器の潤滑状態機器の潤滑状態は正常と判断します。SOAPの結果は良好です。SOAPの結果、金属元素は検出されませんでした。軸受の摩耗を示す錫は検出されず、良好と判断します。D－SOAPの結果は良好です。D－SOAPの結果、外部から混入したカルシウム、ナトリウムが共に検出されました。軸受の摩耗を示す錫は検出されず、良好と判断します。フェログラフィーの結果は良好です。異常摩耗の早期発見パラメータである摩耗過酷度を示すIs値がのマイナス乗と良好の範囲にあることから、潤滑状態は良好と判断します。
報告№103-4020 | 分析№103-01838 | 103-01838 | 分解点検実施後に分析を実施した結果、本軸受は継続使用可能と判断します。但し、光学顕微鏡写真に示すように外部から混入した鉄錆、金属片などの異物が多く見られており、これらの異物や金属片などの硬い異物が軸受摺動面に噛み込み摩耗が進行する場合があるため、可能であれば濾過を実施することを推奨します。尚、濾過が実施できない場合は、運転開始ヶ月以内に再度分析を実施し、摩耗の進行状況を確認することを併せて推奨します。これらのことは、異常摩耗の早期発見パラメータであるフェログラフィーのIs値が、の乗とやや高く、摩耗粒子の形態観察の結果、異物の噛み込み、金属表面の微小突起により発生する切削粒子、金属接触が厳しい場合に発生するシビア粒子、外部から混入した異物が多く見られ、光学顕微鏡写真に示すように、鉄錆、金属片が多く見られたことから判断しました。
報告№109-09094 報告№112-00124 | 分析№109-000916 分析№112-000502 | 112-000502 | グリースは継続使用可能な状態にあると判断します。グリースの物理的性状は良好と判断します。≪状態監視とパラメータ≫分析の目的および各分析のパラメータは以下の通りです。特性低下目的：グリースの分析結果から、グリースの物理的性状や劣化傾向などを確認する。酸価JISK赤外線吸収スペクトルJISKちょう度JISK滴点JISK摩耗目的：グリース中の摩耗粒子を分析する事により、回転・摺動部の潤滑状態、摩耗劣化の程度、余寿命などを解析する。摩耗診断電子顕微鏡観察JISKX線マイクロアナリシス油中金属濃度JISK≪分析結果≫特性低下酸価：良好酸価mgKOH/gは新油値のmgKOH/gに比較し高くはあるものの、有機物・有機化合物試験の結果で油劣化の兆候を示すカルボン酸の吸収が見られないことから問題は無いと判断します。赤外線吸収スペクトル：良好ちょう度：良好ちょう度値はと当社推奨の管理限界値であるから以内に留まっています。滴点：良好滴点はと新油値のに比較し低く、耐熱性が低下していました。しかし、ちょう度が良好の範囲にあり、かつ、有機物・有機化合物試験の結果で油劣化の兆候を示すカルボン酸の吸収が見られないことから、問題は無いと判断します。摩耗摩耗診断電子顕微鏡観察・X線マイクロアナリシス：今回は実施していません。油中金属濃度：今回は実施していません。
報告№103-0237 | 分析№103-02260 | 103-02260 | トライボ診断により、機器軸受の潤滑状態、潤滑油の劣化状態を診断することを目的としました。分析の結果、摩耗は安定しているものと判断します。このことは、以下の点から判断しました。計数汚染度がNAS級と前回のNAS級に比較してランク上昇しているものの、D-SOAPの結果、錫が検出されていないこと。異常摩耗の早期発見パラメータであるフェログラフィーのIs値がのマイナス乗と良好の範囲にあること。尚、計数汚染度が上昇していますが、D-SOAP、フェログラフィーの各データに変化がみられないことから、摩耗粒子以外の汚染物が採油時に混入したものと考えられます。
報告№104-0398 | 分析№104-02753 | 104-02753 | 濾過前の試料油を分析した結果、水分が前回に比較して、ppmからppmに上昇し、油が白濁していました。尚、計数汚染度は、水分の影響でセンサーエラーを起こし測定不能でした。今後、このまま水分が上昇した場合、水分の影響で腐食摩耗が進行することが懸念されます。これらの障害発生に対する弊害を勘案の上、水分は良好の範囲にあるものの、このまま水分が上昇するか、或いは、安定するのかを確認するために～ヶ月後に再度分析を実施されることを推奨します。
報告№109-09136 報告№111-00415 | 分析№109-001160 分析№111-001978 | 111-001978 | 潤滑油および対象設備は継続使用可能な状態にあると判断します。前回に比較して計数汚染度はNAS級からNAS級にランク減少し、良好でした。前回同様に粘度、水分、全酸価、IR、RBOTの各データは良好でした。
|  | 100-02000 | ～μmレンジが級ないし級であるのに対して、～μmレンジがNAS級となっており、μm以上の比較的大きな汚染粒子が多くなっていることが判った。光学顕微鏡写真に示す通り外部から混入した砂、鉄錆等が多く見られることから、汚染要因は、外部から混入した異物によることが判った。これらの異物は、採油箇所が油面計であるため、この油面計配管内の異物が採油時に混入した可能性が高い。但し、D－SOAPの結果、メタルの主成分である錫濃度が検出されておらず、摩耗は安定していると判断します。尚、採油箇所が油面計しかないため、油槽中層部の汚染粒子が均一になった箇所に比較して、汚染粒子濃度が高くなっている箇所を採油している可能性があり、分析精度を低下させている。分析精度向上のため、次回点検時に採油箇口の設置をお願い申し上げます。
報告№109-09136 報告№113-00054 | 分析№109-001160 分析№113-000183 | 113-000183 | 潤滑油および軸受は継続使用可能な状態にあると判断します。今後は、本データを初期値として管理することを推奨します。、汚染状態、は良好でした。
報告№109-09136 報告№110-00549 | 分析№109-001160 分析№110-002464 | 110-002464 | 金属元素と濃度の分析は、試料油を以上の高温で発光させ、その光を分光器で分光し、分光によって得られた光の強度と金属固有の波長とから元素を特定するIカップリング発光分光分析法）を用います。また摩耗状態は、SOAPにより求めた金属成分と濃度にフェログラフィー法による摩耗粒子分析とを加味して総合的に評価しますが、摩擦面の摩耗機構と摩耗状態の判断は摩耗粒子の形態と、異常摩耗の早期発見パラメータであるIs値により判断します。Iカップリング発光分光分析供試のギヤ油を分析した結果、検出された金属は、油中金属濃度の結果表に示すように、鉄、銅、錫、リン、亜鉛、カルシウム、バリウム、アルミニウム、ナトウム、マグネシウムでした。これら検出された金属元素から発生箇所を推定すると、鉄、銅、錫・ギヤ歯面、軸受等リン・オイル添加剤亜鉛、カルシウム、バリウム、アルミニウム、ナトリウム、マグネシウム・外部混入異物であると思われます。このうち、機械部品が摩耗したと思われる元素はのグループです。フェログラフィー摩耗粒子と摩耗形態分析結果から観察された粒子は、潤滑状態が正常な場合に発生する摩耗粒子金属潤滑部が局部的に油膜切れを起して発生するシビア粒子であったことから、潤滑部では、正常なマイルド摩耗とやや厳しい摩耗形態の凝着摩耗が発生していることが分かりました。潤滑状態異常摩耗の早期発見パラメータとして摩耗粒子を定量化して評価するフェログラフィーのIs値は、潤滑状態が正常なの乗となっていました。バックラッシ提供して頂いたギヤの情報と鉄濃度からバックラッシを求めました。その結果、摩耗が減速機のギヤ歯面に集中していたと仮定した場合、年月の更油からヶ月間に発生したバックラッシの増加量は、推定で×-μmとなりました。また、このヶ月間と同様の稼働率と摩耗速度を用いて設備更新からのバックラッシ総増加量を求めたところ、推定で×-μmになりました。このバックラッシ増加量は非常に小さな値であることから、ギヤ歯面は正常であると判断できました。計数汚染度は当社推奨の管理限界値に到達していましたが、フィルタ表面の異物観察で鉄錆、砂等が観察されたことから、汚染度が高い要因は、摩耗と外部混入異物の影響と思われます。粘度、水分、全酸価、IRの各データは良好でした。潤滑油および減速機は継続使用可能な状態にあると判断します。今後も定期的に分析を実施し、摩耗の進行状況を確認することを推奨します。なお、累積稼働時間および更油後稼働時間が分かれば、初期値からの増加量をより正しく計算することが出来ますので、お知らせ下さい。
報告№109-09375 報告№110-00091 | 分析№109-002510 分析№110-000342 | 110-000342 | ・摩耗状態SOAPとD－SOAPで検出された潤滑油中の鉄は、粒子観察の結果から外部から混入したと思われる鉄錆等でした。異常摩耗の早期発見パラメータであるフェログラフィーのIs値がの乗と高い範囲にあるものの、外部混入異物が支配的であることから、潤滑状態は正常な状態にあると考えられます。外部混入異物は、分析データに影響を及ぼす場合があります。・銅の溶出、摩耗SOAPの銅濃度が前回に比較してppmからppmに増加していました。銅を使用した部分の溶出が発生していると考えられます。貴社からの資料によれば、銅を使用した部分はボイラ給水ポンプのデフレクターやバッフル、或いは流体継ぎ手のスクイ管、潤滑油冷却器の冷却管などですが、溶出はこれらの部位の銅系材料を使用した箇所が選択的に溶出していると思われます。銅の溶出は、潤滑油に使用されている添加剤の成分と銅との反応により溶出することが知られています。銅濃度の増加は、別紙鉱油の酸化に対する金属触媒の影響に示すように濃度の増加とともに酸化速度が加速することが分かっています。・汚染度前回に比較して計数汚染度はNAS級からNAS級にランク増加しているものの、当社推奨の管理限界値内にあり、良好でした。潤滑油および対象設備は継続使用可能な状態にあるものの、以下の対策が必要です。定期的に分析を実施し、酸化劣化の進行状況を監視されることを推奨します。採油箇所がドレン弁であることから、外部混入異物が比較的多く観察された要因は、ドレン配管内に残留していた異物を採取したか、或いは、採油時に外部から混入した可能性が考えられます。今後の採油は、廃油量を～倍に増量してから採油することを推奨します。は良好と判断します。計数汚染度計数汚染度はNAS級と当社推奨の管理限界値のNAS級以内にあり、良好と判断します。重量汚染度は.mg/mlと当社推奨の管理限界値のmg/ml以内にあり、良好と判断します。機器の潤滑状態SOAPの結果、銅が多く検出されました。摩耗粒子の形態観察の結果、外部から混入したと思われる鉄錆等が比較的多く観察されました。SOAPSOAPの結果、油の添加剤成分であるリン、亜鉛が検出されました。一方、銅が検出されました。銅を使用した部分の溶出が発生していると考えられます。この溶出は検出された亜鉛系添加剤の成分と銅が反応し、溶出することが知られています。銅濃度は別紙鉱油の酸化に対する金属触媒の影響に示すように銅濃度が増加すると酸化速度が速まりますので、酸化劣化の進行状況を全酸価の変化で監視されることを推奨します。D－SOAPD－SOAPの結果、鉄が検出されました。フェログラフィー異常摩耗の早期発見パラメータであるフェログラフィーのIs値がの乗とやや高く、摩耗粒子の形態観察の結果、外部から混入したと思われる鉄錆等が比較的多く観察されました。
報告№105-6040 | 分析№105-01340 | 105-01340 | 分析の結果、摩耗粒子形態観察で、μmサイズのシビア粒子、外部から混入した鉄錆・砂が観察されました。観察されたシビア粒子は、視野に個と少ないため現状の潤滑状態は正常と判断しますが、シビア粒子は金属接触を伴う混合潤滑で発生するため、今後も監視が必要です。混合潤滑状態が進行することも懸念されるため、ヶ月後に再度分析を実施し、汚染状況及び摩耗の進行状況を確認されることを推奨します。これらのことは、異常摩耗の早期発見パラメータであるフェログラフィーのIs値がと良好の範囲にあるものの、摩耗粒子形態観察の結果、金属接触が厳しい場合に発生するμmサイズのシビア粒子、外部から混入した鉄錆・砂が観察されたこと以上のことから判断しました。
報告№101-0119 | 分析№101-01036 | 101-01036 | 分析の結果、を示す粘度、水分、全酸価、IRの各データが良好であることから、この油は継続使用可能な状況にあると判断します。軸受の潤滑状態を知るために実施したフェログラフィー、SOAP／D－SOAPの結果、SOAP／D－SOAPは良好な状況であったものの、フェログラフィーの摩耗粒子の形態観察の結果、厳しい金属接触があった場合に発生するシビア粒子が比較的多く見られることから、転がり軸受軌道面ですべり接触が発生しているものと思われます。又、摩擦熱が高い場合に見られる表面が黒色化した粒子も比較的多く見られることから、今後さらに摩耗が進展することが懸念されるため、再度分析を実施し、摩耗の進行状況を確認されることを推奨します。尚、次回採油時期は、別添資料金属摩耗の平衡速度から計算する採油周期に示すとおり時間経過すれば、採油ができる状況になりますので、ヶ月以内に計画されることを推奨します。
報告№109-09136 報告№112-00453 | 分析№109-001160 分析№112-001917 | 112-001917 | 濾過前の試料油を分析した結果、水分は前回に比較してからppmに増加し、やや不良領域にありました。計数汚染度が前回のNAS級から、今回NAS級に約年でランク上昇し、重量汚染度はmg/mlと共にやや不良領域にありました。水分今後の水分が増加することにより腐食摩耗に進展することが懸念されます。汚染度の増加摩耗粒子の形態観察およびフィルタ表面の異物観察で鉄錆等が観察されたため、汚染度およびD-SOAPの鉄濃度が増加した要因は、摩耗による粒子の増加ではなく、外部から混入したと思われる異物と水分の影響によるものと考えられます。これらの障害発生に対する弊害を勘案の上、濾過および水分除去を推奨します。また、水分の混入経路を特定しなければ、再び水分の混入が継続する可能性がありますので、水分の混入経路を特定されることを併せて推奨します。
報告№109-09136 報告№109-09593 | 分析№109-001160 分析№109-003660 | 109-003660 | ・汚染度前回に比較して計数汚染度がNAS級から級にランク減少していました。・摩耗状態SOAP／D－SOAPの結果、鉄および錫濃度に変化はなく、異常摩耗の早期発見パラメータであるフェログラフィーのIs値がのマイナス乗と良好の範囲にありました。前回に比較して全てのデータが良好の範囲にあることから、摩耗の安定が確認され、潤滑状態は正常と判断します。・粘度、水分、全酸価、IRの各データは良好でした。潤滑油および軸受は継続使用可能な状態にあると判断します。
報告№108-0457 報告№108-0457 | 分析№108-03114 分析№108-03114 | 108-03114 | 、軸受の潤滑状態を確認する。今回の採油は、対象設備の停止中にドレン弁から実施しているため、油循環中に採油した場合に比較し、油中粒子の沈降の影響を受け、分析データが高濃度に出る可能性があります。今回の分析は以上のことを踏まえて結果を検討します。を示す全酸価を除く項目は良好です。全酸価はmgKOH/gと新油値のmgKOH/gに比較して高い値であることから、油が劣化している可能性が考えられます。次回の分析では、全塩基価、IRを追加し、油の劣化状況を確認されることを推奨します。軸受の潤滑状態異常摩耗の早期発見パラメータであるフェログラフィーのIs値がの乗とやや高いものの、異常な摩耗状態を示す摩耗粒子が確認されていないことから継続使用可能と判断します。これは、シリンダ及びピストンリング、クランクメタル等で発生している摩耗がマイルド摩耗と呼ばれる正常な摩耗であることが確認されたことによります。マイルド摩耗とは、機械が正常な摩耗をしている場合に発生するもので、金属がマイルドに擦られることにより金属表面に摩耗が極めて少ない特殊な表面層が形成され、摩擦表面は平滑な状態となります。この状態が安定である限り摩耗状態は正常であり発生する摩耗粒子は少ないことが分かっています。尚、次回の採油は、粒子の沈降の影響を少なくすることが重要であり、そのため油中粒子が均一な分散状態で実施されることを推奨します。
|  | 099-03229 | 以上のことから、厳しい金属接触の発生は、何らかの原因で発生している微振動により油膜が切れやすい状態になり、微小な負荷の変動でも油膜が切れる状態があったと考えられる。但し、計数汚染度がNAS級と前回に比較して変化がないことから、仮に金属接触が発生していたとしても、一時的なものであったものと考える。尚、今後、微振動により油膜が切れて摩耗が発生する可能性があるため、ヶ月以内に精点Bを実施し、摩耗の進行状況を確認されることを推奨します。
報告№109-09249 報告№110-00306 | 分析№109-001747 分析№110-001251 | 110-001251 | 主電動機軸受＋圧縮機ギヤ・軸受油中金属の分析は、試料油を以上の高温で発光させた光を分光器で分光し、金属固有の波長から元素を特定するとともに、光の強度から濃度を求めるIカップリング発光分光分析法を用います。また摩耗状態は、SOAP法により求めた金属成分と濃度に、フェログラフィー法による早期発見パラメータであるIs値と摩耗粒子分析とを加味し、さらに摩耗粒子の形態により摩擦面で発生している摩耗機構を推定して総合的に判断します。Iカップリング発光分光分析供試の冷凍機油を分析した結果、検出された金属は油中金属元素の結果表に示すように、鉄、銅、ニッケル、錫、リン、亜鉛、カルシウム、ナトリウムでした。これら検出された金属元素から発生箇所を推定すると、鉄、銅、ニッケル、錫・軸受、ギヤ等リン、亜鉛、カルシウム、ナトリウム・外部混入異物であると思われます。このうち、機械部品が摩耗したと思われる元素はのグループです。フェログラフィー摩耗粒子分析結果から観察された粒子は、外部から混入したと思われる鉄錆等でした。潤滑状態と摩耗形態異常摩耗の早期発見パラメータとして摩耗粒子を定量化して評価するフェログラフィーのIs値は、潤滑状態が正常なの乗となっていました。汚染粒子数はNAS級以上、汚染度物重量はmg/mlと共に当社推奨の管理限界値を超えていました。フィルタ表面の異物観察で表面が茶褐色で鉄錆、砂等が観察されたことから、汚染度が高い要因は、スラッジと外部混入異物の影響と思われます。有機物・有機化合物は、IRチャートによる新油分析値との比較の結果、新油と異なるピークが確認されたことから、異種油の混入、或いは、油名が違う可能性があります。潤滑油および軸受は継続使用可能な状態にあるものの、以下の対策が必要です。濾過油中の汚染度が高く、観察された異物が軸受摺動面やギヤ歯面に噛み込み摩耗が進行することが懸念されるため、濾過を推奨します。油名の確認有機物・有機化合物は、IRチャートによる新油分析値との比較の結果、新油と異なるピークが確認されたことから、異種油の混入、或いは、油名が違う可能性がありますので、ご確認ください。分析結果特性低下有機物・有機化合物は、IRチャートによる新油分析値との比較の結果、新油と異なるピークが確認されたことから、異種油の混入、或いは、油名が違う可能性があります。粘度粘度はmm/sと新油値.mm/sに対する粘度変化率は-.％で、当社推奨の管理限界値である±％以内にあり、良好と判断します。全酸価冷凍機油の全酸価は、油メーカによって初期値が違うため統一した管理基準を設定するのが困難であることから、当社では管理限界値を設定しておらず、新油分析値との比較及び他の分析項目の結果より全酸価の状態判断を行います。その結果、全酸価は.mgKOH/gと新油値.mgKOH/gに比較して若干高くなっていますが、IRチャートに示すように劣化の兆候として現れるカルボン酸などの有機物・有機化合物の発生が確認されていないことから、異常のない値と判断します。有機物・有機化合物有機物・有機化合物は、IRチャートによる新油分析値との比較の結果、新油と異なるピークが確認されたことから、異種油の混入、或いは、油名が違う可能性があります。色相はLであり、新油値のLに比較して高い値でした。汚染に係るパラメータの分析結果は、汚染粒子数、汚染度物重量は共に当社推奨の管理限界値を超えていました。水分はppmであり、当社推奨の管理限界値の以下であることから良好と判断します。汚染粒子数はNAS級以上であり、当社推奨の管理限界値のNAS級を超えていました。汚染度物重量はmg/mlであり、当社推奨の管理限界値のmg/mlを超えていました。摩耗フェログラフィーによる摩耗粒子の観察の結果、外部から混入したと思われる鉄錆等が比較的多く観察されました。異常摩耗の早期発見パラメータであるフェログラフィーのIs値がの乗と良好の範囲にあるものの、摩耗粒子の形態観察の結果、外部から混入したと思われる鉄錆等が比較的多く観察されました。金属濃度SOAP法により金属濃度を測定した結果、潤滑箇所で発生する金属接触によって検出される鉄がppm、ニッケルがppm、外部から混入したと思われるナトリウムがppm検出されました。金属濃度酸溶解法により金属濃度を測定した結果、潤滑箇所で発生する金属接触によって検出される鉄がppm、銅が、錫が、外部から混入したと思われるリンが、亜鉛が、カルシウム、ナトリウムが検出されました。
報告№104-4548 報告№104-0236 | 分析№104-01752 分析№104-01778 | 104-01778 | A石膏サイロスイープ減速機の潤滑油を分析し、トライボ診断を実施しました。その結果、以下の通りでした。減速機の潤滑状態減速機の潤滑状態を知るためフェログラフィー及びSOAP／D-SOAPを実施しました。その結果、ギヤ歯面及び銅を使用した箇所で、やや厳しい金属接触が発生していることが確認されました。D-SOAPの鉄濃度と油量リットルから計算によって求めた摩耗体積はmmとなります。減速機の構造、各ギヤのモジュール、歯数、歯幅、初期のバックラッシ等の情報が確認できれば、計算によってもとめた摩耗体積からこれまでのバックラッシ増加量を求め、更に、バックラッシ増加量を設計許容値に照合することで減速機の点検要否を検討することが可能となります。非分解による設備診断を推進するために是非、これらの情報をご提供下さい。尚、ギヤ歯面や、その他摺動箇所で、厳しい金属接触が認められており、今後さらに摩耗が進行することが懸念されます。摩耗の進行を把握するには定期的な分析による傾向監視を実施することを推奨します。傾向監視のための採油周期の検討には、回転数、濾過システムの有無および仕様等が必要ですのでこれらの内容をご提示下さい。潤滑油の劣化潤滑油の劣化状況を確認するため、全酸価及びIRを実施しました。その結果、全酸価が.mgKOH/gと新油値の.mgKOH/g以内にあり、且つ、IRの結果、新油のスペクトルに比較して変化がないことから、この油は継続使用可能と判断します。
報告№108-0266 報告№108-0266 | 分析№108-01903 分析№108-01903 | 108-01903 | .採油の分析結果でベアリングの交換を推奨した。しかし、年月に予定していた定期点検までベアリングを交換することが出来なかったため、潤滑状態を確認しながら運用している。分解前の試料油を分析し、、汚染度、潤滑状態を確認する。本振動篩の上部主軸には反モータ側とモータ側とに軸受があり、それぞれの軸受に潤滑油を給排する部位があるものの、境界には仕切り板程度があるだけで、振動篩が稼働した際に発生する大きな振動により油は混合します。そのため、本試料油中には両方の軸受から発生した摩耗粒子が存在することになりますので混合を前提に評価しました。分析の結果、観察された摩耗粒子は、前回と同様に、疲労摩耗の初期に発生する特長的な形態が確認され、また、D－SOAPによる油中の鉄濃度がppm検出され、さらに異常摩耗の早期発見パラメータであるIs値もの乗とやや高い値を示していました。これらのことから、対象設備の潤滑状態は摩耗の安定期から進展期に移行し始めていると推定されました。対象設備の構造上、油中摩耗粒子が反モータ側軸受モータ側軸受のいずれの軸受で発生しているか特定できないものの、発生している摩耗は肉眼で確認するのが困難なほど小さなマイクロフレーキングとよぶ軽度な疲労摩耗です。現在のところ、転がり軸受は健全な状態にあり反モータ側軸受モータ側軸受の両方の軸受は交換するレベルには到達していないと思われますが、一旦発生したマイクロフレーキングは、徐々に大型化し剥離痕も大きくなるため今後は疲労摩耗の進展に注意が必要です。継続して使用する場合には、ヶ月に回程度の短周期で分析を実施し、摩耗の進行速度を確認しながら運転する必要があります。これらのことは、前回に比較して計数汚染度は粒子数に大きな変化はないものの、重量汚染度と共に当社推奨の管理限界値を超えていたことD－SOAPの鉄濃度が増加傾向にあること異常摩耗の早期発見パラメータであるフェログラフィーのIs値がの乗から変化はなく、摩耗粒子の形態観察の結果、疲労摩耗粒子が多く観察されたこと以上のことから判断します。尚、を示す粘度、水分、全酸価、IRの各データは概ね良好の範囲にあり継続使用可能と判断できますが、今後劣化が進行した場合、劣化度を評価するためには、新油データが必要であるため、現在使用している貴社保有の新油をご提供下さい。
報告№106-0011 報告№106-0011 | 分析№106-00034 分析№106-00035 | 106-00035 | 分析の結果、ギヤ歯面で発生している摩耗形態は、マイルド摩耗と呼ぶ良好な状態にあることが確認されました。このことから、現在のところ本減速機は継続使用可能と判断します。フェログラフィーの摩耗粒子形態観察の結果、外部から混入した砂や繊維状異物が観察されていますが、これは今回の採油箇所がドレン配管であるため、ドレン配管内に残留していた異物を採取したか、或いは、採油時に異物が混入した可能性が考えられます。今後の採油は、ドレン配管などに残留していると思われる汚染物を除去するため、今回の廃油量の～倍程度に増量してから採油を実施されることを推奨します。これらのことは、異常摩耗の早期発見パラメータであるフェログラフィーの.と良好の範囲にあること摩耗粒子形態観察の結果、マイルドな摩耗状態で発生する微小な摩耗粒子が支配的で、外部から混入した樹脂が多く観察されたことD－SOAPの結果、鉄が検出されたこと以上のことから判断しました。尚、バックラッシの増加量を分析結果から計算し、CBMによる傾向監視に役立てる事が出来ますので、構造が確認できる図面、ギヤの形式、歯形、モジュール、歯数、回転数、増速比、歯幅をお知らせ下さい。計算結果を報告します。
報告№113-00165 | 分析№113-000602 | 113000602 | 油の劣化は確認されていないものの、計数汚染度はNAS級とやや高い値でした。今後、油中の汚染物の影響で軸受メタルの摩耗が進行することが懸念されるため、以下の対策を推奨します。摩耗診断の計画実施今回の分析は更油後の初回の分析ですが、汚染度がやや高く、軸受メタルの摩耗状態が懸念されます。そこで、軸受メタルの摩耗状態を確認するため、摩耗診断を今年度または来年度中に計画されることを推奨します。なお、摩耗診断項目は、フェログラフィー、SOAP-T、評価及び対策をご検討下さい。計数汚染度は、前回に比較してNAS級からNAS級にランク上昇し、やや高い値でした。フィルタ表面の異物観察で金属片、鉄錆、砂等が観察されたことから、汚染度が高い要因は、摩耗と外部混入異物の影響と思われます。粘度粘度は、mm/sと新油値mm/sに比較して、粘度変化率は-％で、当社推奨の管理限界値である±％以内であり、また、前回に比較して大きな変化はなく、良好と判断します。水分は、ppmと前回に比較し増加しているものの、当社推奨の管理限界値以下であり、良好と判断します。酸価は、.mgKOH/gと新油値.mgKOH/gに比較して大きな変化はなく、前回に比較して低下していることから、酸化劣化していないと判断します。色相は、Lと前回のLに比較して低下していました。
報告№109-09249 報告№111-00550 | 分析№109-001747 分析№111-002524 | 111-002524 | 潤滑油および軸受は継続使用可能な状態であると判断します。但し、油中の汚染度がやや高く、今後も摩耗の進行を傾向監視するため、以下の対策を推奨します。定期的な分析摩耗の進行を監視するため、定期的に分析を実施し、摩耗の進行状況を確認することを推奨します。シリコン系のグリースや添加剤の確認シリコン系の添加剤やグリースを使用している箇所があるかについてご確認下さい。フェログラフィー異常摩耗の早期発見パラメータとして摩耗粒子を定量化して評価するフェログラフィーのIs値は、潤滑状態がやや厳しいの乗でした。摩耗粒子の形態で比較的多く観察された粒子は、潤滑状態が正常な場合に発生する摩耗粒子外部から混入したと思われる鉄錆、樹脂等でした。これらの摩耗粒子が観察された場合、潤滑部で発生している摩耗形態は、正常なマイルド摩耗であることが分かります。Iカップリング発光分光分析供試の潤滑油を分析した結果、検出された金属元素は、油中金属元素の結果表に示すように、鉄、亜鉛、カルシウム、バリウム、ケイ素、ナトリウムでした。検出されたこれらの金属元素から発生箇所を推定すると鉄、亜鉛・軸受等カルシウム、バリウム、ケイ素、ナトリウム・外部混入異物であると思われます。このうち、機械部品が摩耗したと思われる元素はのグループです。ケイ素の検出金属濃度でケイ素がppm検出されました。一般に、潤滑油中からケイ素が検出された場合の原因として、シリコン油或いは、シリコン系の添加剤が検出されるフェログラフィーおよびフィルタ表面の異物観察で砂が多く観察されて検出されるシリコングリースをシール部に塗布している場合、このシリコングリースが潤滑油に混入して検出されるなどが挙げられますが、今回検出が比較的高濃度であることからの可能性が考えられます。については、分析結果では確認することが出来ませんので、これに関する情報があれば提供をお願いします。汚染粒子数はやや高い値でした。フィルタ表面の異物観察で鉄錆、砂等が観察されたことから、汚染度が高い要因は、摩耗と外部混入異物の影響と思われます。粘度、全酸価、酸化安定度、有機物・有機化合物の各データは良好でした。分析結果特性低下特性低下に係るパラメータの分析結果は良好と判断します。粘度粘度はmm/sと新油値mm/sに対する粘度変化率は+％で、当社推奨の管理限界値である±％以内にあり、良好と判断します。全酸価添加油の全酸価は、油メーカによって初期値が違うため統一した管理基準を設定するのが困難であることから、当社では管理限界値を設定しておらず、新油分析値との比較及び他の分析項目の結果より全酸価の状態判断を行います。その結果、全酸価は.mgKOH/gと新油値.mgKOH/g以内にあり、良好と判断します。酸化安定度酸化安定度はminであり、当社推奨の管理限界値のmin以上であることから良好と判断します。有機物・有機化合物有機物・有機化合物は、IRチャートによる新油分析値との比較の結果、cm-付近に劣化の兆候を示すカルボン酸の吸収が確認されていないことから、良好と判断します。色相はLであり、新油値のL.に比較して大きな変化はないことから、良好と判断します。汚染に係るパラメータの分析結果は、汚染粒子数がやや高い値でした。水分はppmであり、当社推奨の管理限界値の以下であることから良好と判断します。汚染粒子数はNAS級であり、当社推奨の管理限界値のNAS級以内にあるものの、やや高い値でした。汚染度物重量はmg/mlであり、当社推奨の管理限界値のmg/ml以内であることから良好と判断します。摩耗フェログラフィーによる摩耗粒子の観察の結果、潤滑状態が正常な場合に発生する摩耗粒子、外部から混入したと思われる鉄錆、樹脂等が比較的多く観察されました。異常摩耗の早期発見パラメータであるフェログラフィーのIs値がの乗とやや高く、摩耗粒子の形態観察の結果、潤滑状態が正常な場合に発生する摩耗粒子、外部から混入したと思われる鉄錆、樹脂等が比較的多く観察されました。金属濃度SOAP法により金属濃度を測定した結果、潤滑箇所で発生する金属接触によって検出される亜鉛がppm、外部から混入したと思われるバリウムがppm、ケイ素がppm検出されました。金属濃度酸溶解法により金属濃度を測定した結果、潤滑箇所で発生する金属接触によって検出される鉄が、亜鉛が、外部から混入したと思われるカルシウム、ナトリウムが共に、バリウムがと僅かに検出されましたが良好と判断します。
報告№107-4530 報告№107-0313 | 分析№107-01164 分析№107-01639 | 107-01639 | 、汚染度、軸受の潤滑状態を確認する。今回の採油は、機器停止中に恒設ドレンラインから実施しているため、油循環中に採油した場合に比較し、油中粒子の沈降の影響を受け、分析データが高濃度に出る可能性があります。今回の分析は以上のことを踏まえて結果を検討しました。分析の結果、計数汚染度がNAS級以上、重量汚染度が.mg/mlと当社推奨の管理限界値を超えていました。フィルタ写真で白色で粉末状の異物が多く見られ、D－SOAPで亜鉛が.ppm、ナトリウムが.ppm、カルシウムが、マグネシウムとアルミニウムが検出され、また、鉄が、クロムと鉛が検出されました。さらに、フェログラフィーの結果で外部から混入した鉄錆など異物が観察されたことから、汚染度が高い要因は、摩耗粒子の発生が僅かに確認されているものの、亜鉛が比較的多く検出されているため、亜鉛を多く含む材料が摩耗または剥離したものが粒子となり、汚染度を上昇させている可能性が考えられました。現在のところ、軸受は継続使用可能な状態にありますが、今後これらの微粒子が軸受に噛み込み、摩耗を進行させる場合がありますので、亜鉛を含む材料を使用した箇所を調査するとともに、新油補充の際には、油槽内の洗浄および精密な濾過を実施されることを推奨します。尚、上述しましたように、今回の採油は停止中の採油であるため、循環中の採油に比較してデータが高目に出る可能性があります。これは、運転中の採油であったなら今回データより低い値になることが考えられます。次回採油は、粒子の沈降の影響を極力抑え、油中粒子が均一な分散状態に近い状態で採油が実施できるように、主機運転中、または停止直後に採油を実施されることを推奨します。
報告№109-09136 報告№111-00108 | 分析№109-001160 分析№111-000572 | 111-000572 | 潤滑油は継続使用可能な状態にあると判断します。粘度、全酸価、IR、RBOTの各データは良好でした。尚、別紙RBOTの減少傾向から油の余寿命を求めた結果、本試料は直近の更油から起算して稼働日数が年月まで使用可能であることが分かります。水分は良好でした。
報告№108-0457 報告№108-0457 | 分析№108-03129 分析№108-03137 | 108-03137 | 、軸受の潤滑状態を確認する。今回の採油は、対象設備の停止中に採油バルブから実施しているため、油循環中に採油した場合に比較し、油中粒子の沈降の影響を受け、分析データが高濃度に出る可能性があります。今回の分析は以上のことを踏まえて結果を検討します。分析の結果、今回の採油が高濃度になっていると思われる対象設備停止中の採取バルブから行われた採油にもかかわらず、全てのデータが良好の範囲にあります。このことから、機器の潤滑状態は正常であり、この油は継続使用可能と判断します。尚、次回の採油は、粒子の沈降の影響を少なくすることが重要であり、そのため油中粒子が均一な分散状態で実施されることを推奨します。
報告№106-6008 報告№106-5004 | 分析№106-00119 分析№106-00206 | 106-00206 | 精点Aを実施した結果、全てのデータが良好であることから、この油は継続使用可能であり、潤滑状態も正常と判断します。尚、SOAPの結果、前回同様にケイ素がppm検出されました。これまでは一過性のものと判断していましたが、連続して検出されたため、ケイ素が検出された原因を検討する必要があると判断しました。このケイ素が検出された原因は、以下の三つが考えられます。ケイ素は、油添加剤の消泡剤主成分ですが、通常、消泡剤のケイ素は～程度ですので、今回検出されたケイ素は消泡剤の可能性が考えられます。ケイ素は砂の主成分ですが、砂が外部から混入した可能性が考えられます。シリコングリースをシール部に塗布している場合、このシリコングリースが潤滑油に混入している可能性が考えられます。これらの原因のうち、の砂はフェログラフィーで多く観察されていないため、本試料油でケイ素が検出された原因は、またはの可能性が考えられます。のシリコングリース混入は、油膜切れの原因になる場合があり、摩耗を引き起こすことも懸念されますので、シリコングリースの使用箇所の有無を確認するとともに、混入の危険性があるかについても確認しておくことを推奨します。
報告№106-4556 報告№106-4556 | 分析№106-01841 分析№106-01841 | 106-01841 | 本設備のようなμmサイズの精密なフィルタの設置がある増速機潤滑油系統の濾過効率は、一般に％程度であると思われ、フィルタ性能が期待通り発揮されていれば、フィルタのメッシュサイズより大きな油中粒子は、％がフィルタ通過時に除去されると考えられる。しかし、今回、観察された摩耗粒子の中には、フィルタの濾過によって観察されないと思われるサイズのμmの粒子も観察された。さらに、油中金属濃度の結果、ギヤの主成分である鉄が検出されたのに対して、ブッシュなどの主成分である銅がppmと鉄の倍弱検出された。以上のトライボ診断の結果から、仮に精密フィルタが存在しなかったとした場合、大型の摩耗粒子は今回よりも多かったと推定でき、これにより増速機内部では厳しい金属接触による摩耗が発生していることが想像された。これらのことから、増速機は継続使用可能な状態にあると判断できるものの、今後摩耗の進行に注意が必要であるとともに、スラッジや摩耗粒子によるストレーナの目詰まり発生にも注意が必要で、フィルタに捕捉されている粒子の分析もあわせて必要と判断する。分析の結果、摩耗の形態で金属接触が厳しい場合に発生するシビア粒子が多く観察されたことから、今後摩耗の進行にも注意が必要と考えられた。また、重量汚染度がmg/mlと高い値を示していた。重量汚染度の上昇原因となっている汚染物は、添加剤成分のモリブデン、マグネシウム、亜鉛、リンがスラッジとして析出し、これに摩耗で発生した鉄、銅などが混合して粘性のあるスラッジになっていると推定された。これらのことは、異常摩耗の早期発見パラメータである潤滑状態指数はの乗とやや高く、摩耗の形態は金属接触が厳しい場合に発生するシビア粒子が多く観察されたこと計数汚染度は良好の範囲にあるものの、重量汚染度がmg/mlと高い値を示し、フィルタ表面が茶褐色になっていること油中金属濃度の結果、ギヤやベアリングなどの鉄系材料、ブッシュなどの銅系材料の摩耗、モリブデン、マグネシウム、亜鉛、リンなどの添加剤の析出が検出されたこと以上のことから判断した。
報告№109-09136 報告№112-00204 | 分析№109-001160 分析№112-000820 | 112-000820 | 軸受は継続使用可能な状態にあると判断します。はフェログラフィーおよびSOAP／D－SOAPの結果から総合的に判断した結果、正常な状態にあると考えられます。フェログラフィー【定量分析：Is値】Is値は異常摩耗の早期発見パラメータのつで、摩耗粒子を定量化するために用います。前回に比較してIs値はのマイナス乗から変化はなく、低い値でした。フェログラフィー【定性分析：摩耗粒子および摩耗形態観察】分析結果から比較的多く観察された粒子は、以下の通りでした。正常な摩耗粒子・潤滑状態が正常なマイルド摩耗により発生。Iカップリング発光分光分析【SOAP／D－SOAP】検出された金属元素から発生箇所を推定すると、以下の通りでした。亜鉛・軸受等リン・添加剤ナトリウム・外部混入異物前回に比較して計数汚染度はNAS級からNAS級にランク減少し、良好でした。分析結果は良好と判断します。計数汚染度計数汚染度はNAS級と当社推奨の管理限界値のNAS級以下にあり、良好と判断します。重量汚染度は.mg/mlと当社推奨の管理限界値のmg/ml以下にあり、良好と判断します。は正常と判断します。SOAPSOAPの結果、油の添加剤成分であるリンが検出されました。摩耗により発生する鉄が検出されていないことから、良好と判断します。D－SOAPD－SOAPの結果、摩耗により発生する鉄が検出されていないことから、良好と判断します。フェログラフィー異常摩耗の早期発見パラメータであるフェログラフィーのIs値がのマイナス乗と良好の範囲にあり、摩耗状態は正常と判断します。
報告№104-0378 報告№105-4001 | 分析№104-02669 分析№105-00294 | 105-00294 | 分析の結果、計数汚染度がNAS級とやや高く、重量汚染度がmg/mlと当社推奨の管理限界値を超えていました。D－SOAPの結果、鉄、銅、カルシウムが検出されたことから、汚染が高い要因は、摩耗と外部から混入したと思われる異物の影響と思われます。今後、ストレーナの目詰まり等が発生することが懸念されるため、ストレーナの洗浄をされることを推奨します。一方、SOAPの結果、前回と同じくケイ素がppm検出されました。このケイ素は、油の添加剤の消泡剤の主成分ですが、通常、消泡剤のケイ素は～程度です。やや高い値ですが、今回検出されたケイ素は消泡剤の可能性も考えられます。ケイ素は、砂の主成分ですがフェログラフィーでは砂が多く観察されていないことから、外部から混入した砂によるものではないと思われます。シリコングリースをシール部に塗布している場合、このシリコングリースが潤滑油に混入している可能性が考えられます。以上のことから、ケイ素が検出されたのは、かの可能性があります。シリコングリースを使用している箇所があるかについてご確認下さい。
報告№107-4517 報告№107-0167 | 分析№107-00829 分析№107-00934 | 107-00934 | 分析の結果、摩耗粒子形態観察で金属接触が厳しい場合に発生するμmサイズの大型のシビア粒子が観察されました。観察されたシビア粒子は、視野に個と少ないため、現状の潤滑状態は正常と判断しますが、シビア粒子は金属接触を伴う混合潤滑で発生するため、今後も監視が必要です。今後更に摩耗が進行することが懸念されるため、運転再開後早い時期に再度分析を実施し、汚染度および摩耗の進行状況を確認することを推奨します。これらのことは、異常摩耗の早期発見パラメータであるフェログラフィーのIs値が.と良好の範囲にあるものの、摩耗粒子形態観察の結果、金属接触が厳しい場合に発生するμmサイズの大型のシビア粒子が観察されたこと以上のことから判断しました。
報告№108-5112 報告№108-5112 | 分析№108-03612 分析№108-03612 | 108-03612 | 粘度、泡立ち試験を除く項目は良好でした。粘度は.mm/sと新油値mm/sに比較して、粘度変化率は-.％で、当社推奨の管理限界値である±％を超えていました。今後、粘度の低下により油膜切れが発生し、金属接触が発生することが懸念されるため、更油を実施することを推奨します。泡立ち試験の結果は、一般的には消泡性能が低くいと判断できる値の-でした。また、新油値の-に比較して高い値であることから、消泡性能が低下していることが確認されました。今後の使用時間によっては、油の酸化劣化が進行したり、ギヤ歯面およびベアリング軌道面で油膜切れが発生したりする場合があるため、消泡剤の添加による消泡性能の改善が必要になると思われます。機器の潤滑状態潤滑状態指数はのマイナス乗と濾過設備のない機器であれば正常な潤滑状態にあると判断できますが、ギヤボックスの油系統にはインラインフィルタとオフラインフィルタがあり、μmサイズ以上の粒子の大部分は捕捉され、異常な摩耗状態が発生したとしても正常な潤滑状態にあると誤認してしまう可能性があります。そこで、フィルタが設置されていない場合の潤滑状態を、一般的なフィルタの効率である.と仮定して粒子の発生状況から潤滑状態を推定しました。その結果、ギヤは継続使用可能な状態にあると思われますが、潤滑状態指数は摩耗がやや厳しい状態であるの乗領域にあると推定できます。推定結果は、フィルタの濾過効率を仮定して求めたものですが、フィルタがない状態では油中の粒子濃度は現在より高いことは明らかです。そのためヶ月後に再度分析を実施し、摩耗進行の有無をチェックすることを推奨します。尚、フィルタの捕捉の影響による誤認を避けるため、これまでの採油箇所に加え、インラインフィルタやオフラインフィルタの捕捉物も分析し、その結果から潤滑状態を評価することを提案します。フィルタ捕捉物の分析を実施する際には、フィルタ使用時間の情報をご提供いただけますようお願い致します。粘度は当社推奨の管理限界値を超えています。泡立ち試験の結果、消泡性能が低下しています。粘度は当社推奨の管理限界値を超えています。粘度は.mm/sと新油値mm/sに比較して、粘度変化率は-.％で、当社推奨の管理限界値である±％を超えています。粘度は.mm/sとなっています。粘度は.mm/sとなっています。粘度指数はとなっています。粘度指数はとなっています。泡立ち試験は-となっています。泡立ち試験は-と新油に比較して高い値であり、消泡性能が低下しています。水分は良好。水分はppmと当社推奨の管理限界値の以下であり、良好と判断します。全酸価は良好。全酸価はmgKOH/gと新油値mgKOH/g以内にあり、良好と判断します。機器の潤滑状態精密な濾過設備がない機器であれば、潤滑状態指数は正常の範囲にあると判断します。潤滑状態指数は正常の範囲にあると判断します。異常摩耗の早期発見パラメータである潤滑状態指数がのマイナス乗と精密な濾過設備がない機器であれば、潤滑状態指数は正常の範囲にあると判断します。
報告№109-09136 報告№113-00077 | 分析№109-001160 分析№113-000310 | 113-000310 | 対象設備は、継続使用可能な状態にあると判断します。はフェログラフィーおよびSOAP／D-SOAPの結果から総合的に判断した結果、正常な状態にあると考えられます。フェログラフィー【定量分析：Is値】Is値は異常摩耗の早期発見パラメータのつで、摩耗粒子を定量化するために用います。今回のIs値はのマイナス乗と、低い値でした。フェログラフィー【定性分析：摩耗粒子および摩耗形態観察】分析結果から観察された全ての粒子量は少でした。Iカップリング発光分光分析【SOAP／D-SOAP】検出された金属元素から発生箇所を推定すると、以下の通りでした。鉄・軸受等リン、亜鉛・添加剤カルシウム、ナトリウム・外部混入異物
報告№109-09050 報告№109-09050 | 分析№109-000527 分析№109-000527 | 109-000527 | 今回の採油は、対象設備停止中にドレンプラグから実施しているため、別紙油中粒子の沈降の影響に示すように、沈降の影響を受けて分析データが高濃度に出る可能性があります。今回の分析は、以上のことを踏まえて結果を検討します。分析の結果、高濃度になっていると思われる対象設備停止中のドレンプラグから行われた採油にもかかわらず、全てのデータが良好の範囲にあることから、この油は継続使用可能であり、潤滑状態も正常と判断します。特性低下全ての項目が良好の範囲にあったことから、特性低下は認められず良好と判断します。粘度は良好と判断します。粘度はmm/sと新油.mm/sに比較して、粘度変化率は-％で、当社推奨の管理限界値である±％以内にあり、良好と判断します。全酸価は良好と判断します。全酸価は.mgKOH/gと新油値.mgKOH/g以下であることから、良好と判断します。酸化安定度の結果、良好と判断します。酸化安定度はminと当社推奨の管理限界値のmin以上であり、良好と判断します。汚染は良好と判断します。水分は良好と判断します。水分はppmと当社推奨の管理限界値の以下であり、良好と判断します。摩耗潤滑状態は正常と判断します。フェログラフィーの測定は良好と判断します。異常摩耗の早期発見パラメータであるIs値がの乗と良好の範囲あることから、潤滑状態は正常と判断します。
報告№108-0387 報告№108-0458 | 分析№108-02609 分析№108-03148 | 108-03148 | トライボ診断により、機器軸受の潤滑状態、潤滑油の劣化状態を診断する。分析の結果、本軸受は継続使用可能な範囲にあると判断します。このことは、D－SOAPで転がり軸受の摩耗により発生する鉄が検出されたものの、僅かであることフェログラフィーの結果、異常摩耗の早期発見パラメータであるIs値がのマイナス乗と良好の範囲にあること計数汚染度がNAS級と良好の範囲にあること以上のことから判断しています。尚、を示す全酸価、IRの各データが良好であることから、油も継続使用可能と判断します。
報告№109-09146 報告№109-09146 | 分析№109-001214 分析№109-001214 | 109-001214 | 泡立ち試験の結果は、-と新油値が-であるのに比較して高い値となっていたことから消泡性能が低下していることが分かりました。消泡性の性能が低下していることが確認されたことから、今後の使用状況によっては油の酸化劣化が進行したり、ギヤ歯面およびベアリング軌道面で油膜切れが発生したりする場合があるため、消泡剤の添加による消泡性能の改善など何らかの対応が必要になると思われます。尚、を示す粘度、水分、全酸価の各データは、全てが良好の範囲あることから消泡性能の改善により継続使用が可能と判断します。消泡性能の改善は、添加する消泡剤の効果をテストにより確認する必要がありますので、必要な場合は当社営業担当者までお知らせ下さい。機器の潤滑状態潤滑状態の異常の早期発見パラメータである潤滑状態指数は、の乗と濾過設備のない機器であれば正常な潤滑状態にあると判断できます。当該機の潤滑系は、油中汚染粒子を濾過するフィルタが設置されているため、別紙インライン・オフラインフィルタの影響に示すとおり、潤滑状態が異常となり大型の摩耗粒子が発生したとしても発生した粒子の大部分が捕捉されてしまい、結果として正常な潤滑状態にあると誤認してしまう可能性があります。そのため、フィルタの影響を考慮に入れLCインデックスを求めたところ、その結果は摩耗がやや厳しい状態に分類されるの乗領域となりました。計算により求めたLCインデックスがこの値であれば、ギヤおよび転がり軸受の継続続使用は可能と思われます。但し、摩耗粒子には疲労摩耗の開始時期に見られるμm前後の疲労摩耗の開始時期に見られる摩耗粒子が見られるため、再分析による疲労摩耗の進行状況のチェックが必要と思われます。再分析は、前回採油から今回採油まで年経過していること、および疲労摩耗の発生が確認されていることを勘案してヶ月後を推奨します。泡立ち試験の結果、消泡性能が低下していることが確認されています。粘度は良好。粘度は.mm/sと新油値mm/sに比較して、粘度変化率は+％で、当社推奨の管理限界値である±％以内にあり、良好と判断します。粘度はmm/sとなっています。粘度はmm/sとなっています。粘度指数はとなっています。粘度指数はとなっています。泡立ち試験は-となっています。泡立ち試験は-と新油に比較して高い値となっています。消泡性能が低下していることが確認されています。水分は良好。水分はと当社推奨の管理限界値の以下であり、良好と判断します。全酸価は良好。全酸価は.mgKOH/gと新油値.mgKOH/gに比較して高いものの、IRの結果で油劣化の兆候を示すカルボン酸の吸収が確認されていないことから、良好と判断します。機器の潤滑状態摩耗粒子の形態観察結果で疲労摩耗の開始時期に見られる粒子が観察されました。μm前後の疲労摩耗粒子が観察されました。異常摩耗の早期発見パラメータである潤滑状態指数がの乗と精密な濾過設備がない機器であれば、潤滑状態指数は正常の範囲にあると判断できますが、摩耗粒子の形態観察でμm前後の疲労摩耗粒子が観察されました。
報告№109-09136 | 分析№109-001160 | 113-001568 | 潤滑油および軸受は継続使用可能な状態にあると判断します。但し、軸受メタルの主成分である錫が検出されたことから、今後の摩耗進行の有無を確認するためにも傾向監視を継続することが有効です。定期的な分析今後懸念される軸受メタルの摩耗進行を監視するため、定期的に分析を実施することを推奨します。軸受メタルの情報提供今後軸受メタルの摩耗が進行した場合、摩耗程度を評価する必要がありますので、次回分析時には、メタルサイズ、油量、油入れ替え時期、直近のメタル交換時期をお知らせください。最適な採油方法本試料油は、機器停止中に油面計から採油されているため、分析データが低濃度に出ていると推定されます。正確なデータによる診断を行うためにも、今後の採油は、極力運転中もしくは停止直後の油槽中層部から実施されることを推奨します。Is値は異常摩耗の早期発見のパラメータのつで、摩耗粒子を定量化するために用います。前回に比較して、Is値はのマイナス乗から変化はなく、低い値でした。但し、D-SOAPで錫が検出されたことから、軸受メタルが摩耗していると考えられます。計数汚染度は前回に比較してNAS級からNAS級にランク上昇しているものの、当社推奨の管理限界値以下であり、良好でした。前回同様に、粘度、水分、全酸価、IR、RBOTの各データは良好でした。
報告№108-0387 報告№109-09052 | 分析№108-02609 分析№109-000576 | 109-000576 | 軸受の潤滑状態および定期試験を実施し、前回データと照合した結果、油中摩耗粒子の減少が確認されています。油中の粒子濃度は、油膜破断による発生や、油槽内などでの沈降が均衡したところで一定、いわゆる平衡状態になりますが、このバランスが崩れると増加する場合と減少する場合とに分かれます。増加した場合は、発生と減少の均衡が崩れ、摩耗の発生や外部混入が始まったことを示し、またこれとは反対に、減少した場合は発生量が減少しているか、或いは、減少量が大きくなっていることを示し、特に減少は、汚染状態や潤滑状態が良好であることを示唆しています。本設備では、油中の粒子が減少する要因となるフィルタ類は設置されておらず、濾過による減少は考えられませんので、油中の摩耗粒子が減少したのは、摩耗粒子がほとんど発生せず、油槽内部での沈降があったためと考えられます。以上のことから、本設備は摩耗の進行がなく、潤滑状態は安定した状態にあったものと判断します。これらのことは、前回に比較して、計数汚染度はランク減少し、SOAP／D-SOAPの鉄濃度に変化がないこと異常摩耗の早期発見パラメータであるフェログラフィーのIs値がのマイナス乗と良好の範囲にあること以上のことから判断しています。潤滑油の基本特性潤滑油の基本特性は、良好の範囲にあることから、本試料油は継続使用可能と判断します。
報告№109-09249 報告№111-00162 | 分析№109-001747 分析№111-000864 | 111-000864 | 運転中における潤滑状態は正常であったものと判断します。但し、潤滑油は水分が当社推奨の管理限界値を超えていたことから、以下の対策が必要です。今後、水分の影響で油槽内に錆が発生し、その影響で摩耗が発生する懸念があるため、更油を推奨します。フェログラフィー異常摩耗の早期発見パラメータとして摩耗粒子を定量化して評価するフェログラフィーのIs値は、潤滑状態が正常なの乗でした。Iカップリング発光分光分析供試の冷凍機油を分析した結果、検出された金属は油中金属元素の結果表に示すように、錫、リン、カルシウム、ケイ素、ナトリウムでした。これら検出された金属元素から発生箇所を推定すると、錫・ギヤ・軸受等リン、カルシウム、ケイ素、ナトリウム・外部混入異物であると思われます。このうち、機械部品が摩耗したと思われる元素はのグループです。水分はppmと当社推奨の管理限界値を超えていました。今後、水分の影響で油槽内に錆が発生し、その影響で摩耗が発生する懸念があります。粘度、全酸価、酸化安定度、有機物・有機化合物の各データは良好でした。分析結果特性低下特性低下に係るパラメータの分析結果は良好と判断します。粘度粘度は.mm/sと新油値.mm/sに対する粘度変化率は-.％で、当社推奨の管理限界値である±％以内にあり、良好と判断します。全酸価添加タービン油の全酸価は、油メーカによって初期値が違うため統一した管理基準を設定するのが困難であることから、当社では管理限界値を設定しておらず、新油分析値との比較及び他の分析項目の結果より全酸価の状態判断を行います。その結果、全酸価は.mgKOH/gと新油値.mgKOH/gに比較して変化はないことから、良好と判断します。有機物・有機化合物有機物・有機化合物は、IRチャートによる新油分析値との比較の結果、cm-付近に劣化の兆候を示すカルボン酸の吸収が確認されていないことから、良好と判断します。色相はL.であり、新油値のL.に比較して変化はないことから、良好と判断します。汚染に係るパラメータの分析結果は、水分は当社推奨の管理限界値を超えていました。水分はppmであり、当社推奨の管理限界値のを超えていました。汚染粒子数はNAS級であり、当社推奨の管理限界値のNAS級以内であることから良好と判断します。汚染度物重量は.mg/mlであり、当社推奨の管理限界値のmg/ml以内であることから良好と判断します。摩耗運転中における潤滑状態は正常であったものと判断します。異常摩耗の早期発見パラメータであるフェログラフィーのIs値がの乗と当社基準値と比較して良好の範囲にあったことから、潤滑箇所の潤滑状態は正常と判断します。金属濃度SOAP法により金属濃度を測定した結果、潤滑箇所で発生する金属接触によって検出される錫がppm、外部から混入したと思われるリンがppm、ケイ素がppm検出されましたが僅かであり良好と判断します。金属濃度酸溶解法により金属濃度を測定した結果、外部から混入したと思われるカルシウムが、ナトリウムが検出されましたが僅かであり良好と判断します。
報告№107-6000 報告№107-6005 | 分析№107-00010 分析№107-00134 | 107-00134 | 今回の採油は、機器停止中にドレンプラグから実施しているため停止時間が長い場合、油中粒子の多くは沈降し、採油位置によっては高濃度になっている箇所から採油していると考えられます。分析データからの考察は、稼動中の採油に比較して分析データが高くなる可能性を考慮して検討しました。分析の結果、フェログラフィーのIs値の各データがやや高く、摩耗粒子形態観察で局部的に高圧・高温となる場合に発生するフリクションポリマが多く観察されており、軸の偏芯や軸受与圧が高いなどの原因で、転がり軸受の潤滑油膜に高圧・高温となる箇所が発生していると思われます。この摩耗状態が続いた場合、油膜破断がおき、摩耗が進行する場合があるため、定期的に分析を実施し、摩耗の進行状況を確認することを推奨します。尚、を示す粘度、水分、全酸価、IR、RBOTの各データが良好の範囲にあり、潤滑油は継続使用可能と判断します。
報告№109-09453 報告№109-09453 | 分析№109-002829 分析№109-002829 | 109-002829_20100122 | 潤滑油が変色した要因は、以前分析を実施した号機同様に摩耗粒子の発生により汚染度が増加したためと考えられました。摩耗粒子の形態と材質から、摩耗の発生箇所は黄銅を使用しているオイルリング、と低炭素鋼を使用しているオイルリングリテーナーと考えられます。オイルリングが摩耗する原因は、オイルリングの回転バランスがやや悪くなるなど、オイルリングが円滑に回転せず主軸の回転とともに左右に触れ回ることでリテーナーに接触し、結果としてリングやリテーナーが摩耗していることが考えられます。対策オイルリングの点検オイルリングが円滑に回転するためのバランス調整が必要と思われます。一般に、長期使用したり、起動停止が頻繁なオイルリングは、主軸との接触部が一様な摩耗ではなく偏摩耗していることが多く、そのため、回転バランスが悪くなることがあります。主軸から外してバランスを確認することが必要と推定されます。充填油の清浄度管理オイルリングの摩耗は、給油時の汚染度に大きく影響を受けることがあります。そのため、充填時の潤滑油汚染度はNAS級程度の清浄度にする必要があります。オイルバスの清掃変色の原因である鉄系および銅系粒子は、更油を実施しただけでは油槽底部に残留する場合が多く、残留していた場合、更油後も比較的短期間で潤滑油に混入し、結果として変色が確認されます。本設備の油量は、.Lと少量であることから、更油を実施する際には、油槽内を油性洗浄液などで粒子が残留しないように清浄に清掃し、充填する新油はNAS級以上の清浄度にして使用することを推奨します。オイルリング回転状況確認今後は、日常点検の際にオイルリングの回転状況を確認することも併せて推奨します。汚染度、潤滑状態、）汚染度・パラメータ：計数汚染度重量汚染度光学顕微鏡計数汚染度が当社推奨の管理限界値に到達し、汚染物の中にはμmサイズの摩耗粒子が確認されました。計数汚染度計数汚染度は、NAS級と当社推奨の管理限界値のNAS級以内にあるものの、やや高い値でした。本試料油は、採油量が少なかったため参考値としてお考え下さい。EMBEDExcel.Sheet.重量汚染度が.mg/mlと当社推奨の管理限界値mg/ml以内にあり、良好と判断します。本試料油は、採油量が少なかったため参考値としてお考え下さい。EMBEDExcel.Sheet.光学顕微鏡観察フィルタグラムでμmサイズの摩耗粒子が観察されました。）潤滑状態・パラメータ：摩耗診断油中金属濃度）摩耗粒子診断で異常摩耗の早期発見パラメータであるIs値がの乗とやや高く、潤滑状態はやや厳しい状態にあることが分かりました。摩耗粒子の観察結果で切削摩耗が確認され、フィルタ表面の異物観察では銅系粒子が観察されました。SOAPで銅が多く検出されたことから、潤滑状態がやや厳しくなったのは、オイルリングおよびオイルリングリテーナーの摺動部で油膜切れが発生したためと考えられます。摩耗診断異常摩耗の早期発見パラメータであるフェログラフィーのIs値がの乗とやや高く、摩耗粒子の形態観察では異物の噛み込みにより発生する切削粒子が比較的多く観察されました。油中金属濃度をご参照ください。）油中金属濃度で鉄、鉛、銅が比較的多く検出されました。）・パラメータ：IRを示すIRが良好の範囲にあることから、この油は継続使用可能と判断します。IRIRによる分析の結果、IRチャートに示すように新油に比較して成分の変化はなく、良好と判断します。
報告№104-6044 | 分析№104-00755 | 104-00755 | 初期試験を実施した結果、異常摩耗の早期発見パラメータであるフェログラフィーのIs値が、と良好の範囲にあるものの、フレッティングにより発生したμm未満の赤錆が多く観察されました。フレッティングはスラストランナー固定部やスラストメタル台金部の鉄系材料が接合されたり、勘合されていたりする部分から発生します。フレッティングによる赤錆が少量発生しても直ちに異常ではありませんが、起動停止が頻繁にあるような場合には、軟らかい軸受表面に、硬いフレッティング粒子が埋め込まれそれが原因で、起動時のトルク増大による起動開度の増加にもなる事があります。巡視の際には、起動開度の増大や、主機の発停時の軸受温度の跳ね上がり等の変化に注意して下さい。また、埋め込まれたこれらの粒子による摩耗の進行もありますので、ヶ月後に精点Bを実施し、汚染状況及び摩耗の進行状況を確認されることを推奨します。これらのことは、異常摩耗の早期発見パラメータであるフェログラフィーのIs値が、と良好の範囲にあるものの、摩耗粒子形態観察で、フレッティングにより発生した赤錆が多く観察されたことD－SOAPで、前回に比較して鉄が.からに上昇したこと以上のことから判断しました。
報告№109-09271 報告№109-09271 | 分析№109-001998 分析№109-001998 | 109-001998 | 結論分析の結果、摩耗の安定が確認され、潤滑状態は正常であり、本軸受は継続使用可能と判断します。は良好と判断します。計数汚染度は良好と判断します。計数汚染度はNAS級と当社推奨の管理限界値のNAS級以内にあり、良好と判断します。重量汚染度は良好と判断します。重量汚染度は.mg/mlと当社推奨の管理限界値のmg/ml以内にあり、良好と判断します。機器の潤滑状態機器の潤滑状態は正常と判断します。SOAPの結果は良好です。SOAPの結果、油の添加剤成分であるリンが検出されています。摩耗により発生する銅および錫が検出されていないことから、良好と判断します。D－SOAPの結果は良好です。D－SOAPの結果、摩耗により発生する銅および錫が検出されていないことから、良好と判断します。フェログラフィーの結果は良好です。異常摩耗の早期発見パラメータであるフェログラフィーのIs値がのマイナス乗と良好の範囲にあることから、潤滑状態は正常と判断します。
報告№109-09136 報告№113-00483 | 分析№109-001160 分析№113-002016 | 113-002016 | 潤滑油は継続使用可能な状態にあると判断します。粘度、水分、酸価、IRは良好でした。尚、酸価は.mgKOH/gと新油値の.mgKOH/gに比較してやや高い値ですが、以前に投与した当社製清浄分散剤TS-の影響であり、異常ではありません。
報告№101-0153 | 分析№101-01314 | 101-01314 | 軸受軌道面や転動面に肉眼では確認できない程度の微小なフレーキングが発生しているものと考えられます。今後、ヶ月毎に回、定期的にトライボ診断を実施し、疲労摩耗の進行状況を確認されることを推奨します。粘度は良好です。粘度は.mm/sと新油値mm/sに比較して変化率は-％と当社推奨の管理限界値内にあり、良好と判断します。水分は良好と判断します。水分はppmと当社推奨の管理限界値内にあり、良好と判断します。全酸価は良好です。全酸価は.mgKOH/gと新油値.mgKOH/g以内にあり、良好と判断します。IRは良好と判断します。IRチャートに示すように新油に比較して変化はなく良好と判断します。計数汚染度は良好です。計数汚染度はNAS級と当社推奨の管理限界値内にあり、良好と判断します。重量汚染度は良好です。重量汚染度はmg/mlと当社推奨の管理限界値内にあり、良好と判断します。機器の潤滑状態SOAPの結果、軸受の摩耗により発生した金属元素は検出されませんでした。SOAPの結果、軸受の摩耗により発生した金属元素は検出されませんでした。その他には、油の添加剤成分であるリンがppm検出されました。D－SOAPの結果、鉄錆が検出されたと考えられる鉄が検出されました。D－SOAPの結果、鉄錆が検出されたと考えられる鉄がppm検出されました。その他には、外部から混入した亜鉛が、カルシウムが、ナトリウムが検出されました。フェログラフィーの結果、軸受軌道面や転動面に肉眼では確認できない程度の微小はフレーキングが発生しているものと考えられます。摩耗の過酷度を示すフェログラフィーのIs値がの乗とやや高い値を示していました。摩耗粒子の形態観察の結果、ベアリング軌道面、転動面から発生したμm以下の粒子が見られました。このことから、軌道面や転動面に肉眼では確認できない程度のフレーキングが発生しているものと考えられました。今後、これが起点となって疲労剥離が進展しますので、定期的にトライボ診断を実施し、疲労摩耗の進行状況を確認されることを推奨します。
報告№111-00058 報告№111-00058 | 分析№111-000386 分析№111-000386 | 111-000386 | 有機物・有機化合物試験で検出されたピークには新グリースと異なるピークが検出されました。IRの結果で新グリースと異なるピークが検出されたことから、グリース名が違うか、或いは、異種グリースが混入した可能性が考えられますので、確認する必要があります。≪状態監視とパラメータ≫分析の目的および各分析のパラメータは以下の通りです。特性低下目的：グリースの分析結果から、グリースの物理的性状や劣化傾向などを確認する。全酸価JISK赤外線吸収スペクトルJISKちょう度JISK滴点JISK摩耗目的：グリース中の摩耗粒子を分析する事により、回転・摺動部の潤滑状態、摩耗劣化の程度、余寿命などを解析する。摩耗診断電子顕微鏡観察JISKX線マイクロアナリシス油中金属濃度JISK≪分析結果≫特性低下全酸価：良好全酸価.gKOH/gは新油値の.mgKOH/g以内にあることから問題は無いと判断します。赤外線吸収スペクトル：良好ちょう度：良好ちょう度値はと当社推奨の管理限界値であるから以内に留まっています。滴点：良好滴点はと新油値のに比較し高いものの、ちょう度が良好の範囲にあり、かつ、有機物・有機化合物試験の結果で油劣化の兆候を示すカルボン酸の吸収が見られないことから、問題は無いと判断します。摩耗摩耗診断電子顕微鏡観察・X線マイクロアナリシス：今回は実施していません。油中金属濃度：今回は実施していません。
報告№109-09136 報告№110-00698 | 分析№109-001160 分析№110-003269 | 110-003269 | Iカップリング発光分光分析供試の軸受油を分析した結果、検出された金属元素は、SOAPの結果表に示すように、鉄、アンチモン、ニッケル、錫、リン、亜鉛、カルシウム、ケイ素、ナトリウムが検出されました。これらの検出された金属元素から発生箇所を推定すると鉄、アンチモン、ニッケル、錫・軸受等リン、亜鉛、カルシウム・オイル添加剤ケイ素、ナトリウム・外部混入異物であると思われます。このうち、機械部品が摩耗したと思われる元素はのグループです。メタルの主成分である錫が検出されたことから、スラストメタルの摩耗が発生しているものと思われます。フェログラフィー異常摩耗の早期発見パラメータとして摩耗粒子を定量化して評価するフェログラフィーのIs値は、潤滑状態が正常な-でした。摩耗粒子の形態で比較的多く観察された粒子は、潤滑状態が正常な場合に発生する摩耗粒子、フレッティングにより発生する赤錆でした。このような摩耗粒子が観察された場合には、潤滑部では正常なマイルド摩耗と微振動によるフレッティング摩耗が発生していることが分かります。フレッティングは、軸と内輪内面軸受箱と外輪外面軌道輪と転動体スラストランナー固定部やスラストメタル台金部の鉄系材料の部分の箇所で発生する可能性があります。フレッティング粒子は酸化して硬いため、軸受摺動面や軌道面に噛み込んだ場合は切削摩耗や疲労摩耗へと進展することが想定されます。計数汚染度は良好でした。粘度、水分、全酸価、IR、RBOTの各データは良好でした。スラスト軸受には若干の摩耗とフレッティングの発生が確認されましたが、軸受および潤滑油の継続使用は可能と判断します。ただし、今後の摩耗進行を監視するため以下の対策を推奨します。定期的な分析摩耗の進行を監視するため、定期的に分析を実施し、摩耗の進行状況を確認することを推奨します。スラストメタルの情報提供今後スラストメタルの摩耗が進行した場合、摩耗程度を評価する必要がありますので、次回分析時には、メタルサイズ、回転数、直近のメタル交換からの運転時間をお知らせください。
報告№109-09094 報告№111-00372 | 分析№109-000870 分析№111-001714 | 111-001714 | は良好と判断します。尚、RBOTは新油と同じ値であり減少傾向は確認されませんでした。このことから、更油から今回採油までのヶ月間で酸化防止剤の消耗は確認されていないことから、使用条件が同様であれば定検周期のヶ月は使用できる可能性が高いと判断します。潤滑油は継続使用可能な状態にあると判断します。≪状態監視とパラメータ≫分析の目的および各分析のパラメータは以下の通りです。特性低下目的：油の分析結果から、や劣化傾向ならびに添加剤の消耗程度、残存寿命などを確認する。粘度JISK全酸価JISK赤外線吸収スペクトルJISK酸化安定度試験JISK汚染目的：油の分析結果から、砂塵あるいは水・異種油などによるや、異物混入の有無を確認する。水分JISK計数汚染度JISB重量汚染度JISB光学顕微鏡観察摩耗目的：油中の摩耗粒子を分析する事により、回転・摺動部の潤滑状態、摩耗劣化の程度、余寿命などを解析する。摩耗診断電子顕微鏡観察JISKX線マイクロアナリシス油中金属濃度JISK≪分析結果≫特性低下粘度：良好粘度値mm/sの新油値mm/sに対する変化率は+.％であり、当社推奨の管理限界値±％以内に留まっています。全酸価：良好全酸価.mgKOH/gは新油値の.mgKOH/g以内にあることから問題は無いと判断します。赤外線吸収スペクトル：良好酸化安定度試験：良好酸化安定度試験の結果、数値minは当社推奨の管理限界値min以上に留まっており、現時点での使用は可能と判断します。汚染水分：良好水分値ppmは当社推奨の管理限界値以内に留まっています。計数汚染度：今回は実施していません。重量汚染度：今回は実施していません。光学顕微鏡観察：今回は実施していません。摩耗摩耗診断電子顕微鏡観察・X線マイクロアナリシス：今回は実施していません。油中金属濃度：今回は実施していません。
報告№109-09250 報告№109-09250 | 分析№109-001846 分析№109-001846 | 109-001846 | 結論本試料油は、濾過または更油により汚染状態を改善することで継続使用可能な状態になります。潤滑が悪いまま使用した場合、バルブ類の動作障害が発生することが懸念されるため、フラッシングなどにより油槽内部を清浄な状態にするとともに、濾過または更油を推奨します。尚、検出されたカルシウムは、設備近傍でコンクリートを削るはつり作業などを実施していた場合、カルシウムを含むコンクリートの微粉末が油槽に吸い込まれ油に混入した可能性がありますので、工事履歴をご確認下さい。特性低下特性低下に係るパラメータの分析結果は良好と判断します。粘度粘度は.mm/sと新油値.mm/sに対する粘度変化率は+％で、当社推奨の管理限界値である±％以内にあり、良好と判断します。全酸価添加タービン油については、当社では管理限界値を設定しておらず、新油分析値との比較及び他の分析項目の結果より全酸価の状態判断を行います。その結果、全酸価は.mgKOH/gと新油値.mgKOH/g以内にあり、良好と判断します。酸化安定度酸化安定度はminであり、当社推奨の管理限界値のmin以上であることから、良好と判断します。有機物・有機化合物有機物・有機化合物は、IRチャートによる新油分析値との比較の結果、cm-付近に劣化の兆候を示すカルボン酸の吸収が確認されていないことから、良好と判断します。色相はLであり、新油値のLに比較して大きな変化はないことから、良好と判断します。汚染に係るパラメータの分析結果は、汚染度物重量は当社推奨の管理限界値を超えていました。水分はppmであり、当社推奨の管理限界値の以下であることから、良好と判断します。汚染粒子数はNAS級であり、当社推奨の管理限界値のNAS級以内であることから、良好と判断します。汚染度物重量はmg/mlであり、当社推奨の管理限界値のmg/mlを超えていました。摩耗金属濃度SOAPおよび酸溶解法で亜鉛、カルシウムが検出されました。異常摩耗の早期発見パラメータであるフェログラフィーのIs値がの乗と当社基準値と比較して良好の範囲にあったことから、潤滑箇所の潤滑状態は正常と判断します。金属濃度SOAP法により金属濃度を測定した結果、外部から混入したと思われる亜鉛がppm、カルシウムがppmと僅かに検出されましたが良好と判断します。金属濃度酸溶解法により金属濃度を測定した結果、潤滑箇所で発生する金属接触によって検出される鉄が、外部から混入したと思われる亜鉛が、カルシウムがppm検出されました。
報告№109-09249 報告№111-00162 | 分析№109-001747 分析№111-000866 | 111-000866 | 潤滑油は継続使用可能な状態であり、また運転中における潤滑状態も正常であったものと判断します。本試料油は、分析結果の全ての分析項目の値が当社推奨の管理基準値を満たしており、新油分析値との比較結果も問題となる値はありませんでした。分析結果特性低下特性低下に係るパラメータの分析結果は良好と判断します。粘度粘度は.mm/sと新油値.mm/sに対する粘度変化率は-％で、当社推奨の管理限界値である±％以内にあり、良好と判断します。全酸価添加タービン油の全酸価は、油メーカによって初期値が違うため統一した管理基準を設定するのが困難であることから、当社では管理限界値を設定しておらず、新油分析値との比較及び他の分析項目の結果より全酸価の状態判断を行います。その結果、全酸価は.mgKOH/gと新油値.mgKOH/gに比較して変化はないことから、良好と判断します。有機物・有機化合物有機物・有機化合物は、IRチャートによる新油分析値との比較の結果、cm-付近に劣化の兆候を示すカルボン酸の吸収が確認されていないことから、良好と判断します。色相はL.であり、新油値のL.に比較して変化はないことから、良好と判断します。汚染に係るパラメータの分析結果は良好と判断します。水分はppmであり、当社推奨の管理限界値の以下であることから良好と判断します。汚染粒子数はNAS級であり、当社推奨の管理限界値のNAS級以内であることから良好と判断します。汚染度物重量は.mg/mlであり、当社推奨の管理限界値のmg/ml以内であることから良好と判断します。摩耗運転中における潤滑状態は正常であったものと判断します。異常摩耗の早期発見パラメータであるフェログラフィーのIs値がのマイナス乗と当社基準値と比較して良好の範囲にあったことから、潤滑箇所の潤滑状態は正常と判断します。金属濃度SOAP法により金属濃度を測定した結果、潤滑箇所で発生する金属接触によって検出される錫がppm、外部から混入したと思われるリンがppm検出されましたが僅かであり良好と判断します。金属濃度酸溶解法により金属濃度を測定した結果、潤滑箇所で発生する金属接触によって検出される錫が、外部から混入したと思われるカルシウム、ナトリウムが検出されましたが僅かであり良好と判断します。
報告№105-0135 報告№105-0135 | 分析№105-00883 分析№105-00883 | 105-00883 | 本試験は、水分混入の疑いがあるため、水分の混入の有無を確認すると共に、および機器の潤滑状態を確認することを目的に実施しました。分析の結果、水分はppmと当社推奨の管理限界値内にあり、水分の混入は確認されませんでした。又、その他データも全て良好であることから、この油は継続使用可能であり、潤滑状態も正常と判断します。は良好と判断します。水分は良好と判断します。水分はppmと当社推奨の管理限界値の以下であり、良好と判断します。全酸価は良好と判断します。全酸価は.mgKOH/gと新油値に比較して変化はなく、良好と判断します。IRの結果、良好と判断します。IRの結果、油劣化の兆候を示すカルボン酸の吸収が確認されていないことから、良好と判断します。は良好と判断します。計数汚染度は良好と判断します。計数汚染度はNAS級と当社推奨の管理限界値のNAS級以内であり、良好と判断します。重量汚染度は良好と判断します。重量汚染度は.mg/mlと当社推奨の管理限界値のmg/ml以内であり、良好と判断します。機器の潤滑状態機器の潤滑状態は正常と判断します。SOAPの結果は良好です。SOAPの結果、軸受の摩耗を示す錫がppm、油の添加剤成分であるリンがppm、外部から混入したケイ素がpm検出されました。D－SOAPの結果は良好です。D－SOAPの結果、外部から混入したカルシウムが、ナトリウムが検出されました。軸受の摩耗を示す錫は検出されず、良好と判断します。フェログラフィーの結果は良好です。異常摩耗の早期発見パラメータであるフェログラフィーのIs値が.と良好の範囲にあり、潤滑状態は良好と判断します。
報告№109-09536 報告№109-09536 | 分析№109-003317 分析№109-003317 | 109-003317 | を示す粘度、水分、全酸価の各データは良好でした。泡立ち試験の結果は、-と新油値が-であるのに比較して高い値となっていたことから消泡性能が低下していることが分かりました。潤滑状態の異常の早期発見パラメータである潤滑状態指数は、の乗と濾過設備のない機器であれば正常な潤滑状態にあると判断できます。・消泡性能の低下消泡性の性能が低下していることが確認されたことから、今後の使用状況によっては油の酸化劣化が進行したり、ギヤ歯面およびベアリング軌道面で油膜切れが発生したりする場合があるため、消泡剤の添加による消泡性能の改善など何らかの対応が必要になると思われます。・潤滑状態濾過設備のない機器であれば正常な潤滑状態にあると判断できますが、当該機の潤滑系にはフィルタが設置されているため、別紙インライン・オフラインフィルタの影響に示すとおり、潤滑状態が異常となり大型の摩耗粒子が発生したとしても、粒子の大部分が捕捉されてしまい正常な潤滑状態にあると誤認してしまう可能性があります。このようなフィルタの影響を考慮に入れたLCインデックスは、摩耗がやや厳しい状態に分類されるの乗領域となりました。潤滑状態指数は、前回のの乗から変化はなく、運転状態が前回と大きな差がなければ、摩耗が安定している状態にあったものと思われます。結論消泡性能の低下が確認されたものの、潤滑油、ギヤおよび転がり軸受は、継続使用可能な状態にあると思われます。現在のところ摩耗は安定した状態にあると思われますが、運転条件によっては摩耗の進行が速まる場合も想定されるため、今後は潤滑油の分析に加えてフィルタ付着物の分析を実施し、異常な摩耗状態発生の有無を精密に確認することを推奨します。消泡性能の改善は、添加する消泡剤の効果をテストにより確認する必要がありますので、必要な場合は当社営業担当者までお知らせ下さい。泡立ち試験の結果、消泡性能が低下していることが確認されました。粘度粘度はmm/sと新油値mm/sに比較して、粘度変化率は-.％で、当社推奨の管理限界値である±％以内にあり、良好と判断します。粘度粘度はmm/sでした。粘度指数粘度指数はでした。泡立ち試験泡立ち試験は-と新油に比較して高い値でした。水分は.ppmと当社推奨の管理限界値の以下であり、良好と判断します。全酸価全酸価は.mgKOH/gと新油値.mgKOH/g以内にあり、良好と判断します。機器の潤滑状態精密な濾過設備がない機器であれば、潤滑状態指数は正常の範囲にあると判断します。潤滑状態指数異常摩耗の早期発見パラメータである潤滑状態指数がの乗と精密な濾過設備がない機器であれば、潤滑状態指数は正常の範囲にあると判断します。
報告№102-6120 | 分析№102-02050 | 102-02050 | 濾過前の試料油を分析した結果、計数汚染度を除く項目は良好でした。計数汚染度が、前回NAS級から、今回NAS級に約ヶ月でランク上昇しました。フェログラフィーの摩耗粒子の形態観察の結果、鉄錆等の異物が多くみられていることから、汚染度が上昇した要因は、外部から混入した異物によるものと考えられました。これらの異物は、通常運転中に外部から混入する可能性がないため、今回採油時に混入した可能性が高いと考えられます。又、潤滑異常の早期発見パラメータである、摩耗過酷度を示すIs値が.と非常に良好の範囲にあることから、潤滑状態は良好な状態にあると判断します。尚、RBOTが前回に比較し、min上昇したのは、新油の補充の影響によると思われます。今後は、今回のRBOT値によりデータ管理を行います。
報告№109-09136 報告№113-00397 | 分析№109-001160 分析№113-001585・1586 | 113-001585_1586 | 分析結果、汚染度は回目の採油試料がNAS級、回目の採油試料がNAS級とランク上昇しているものの、～μmサイズの粒子数は増加がみられないことから、摩耗は比較的安定していると考えられます。また、前回比較的多く観察された赤錆は今回少量であり、鉄濃度の増加もみられないことから、フレッティングの発生は顕著でないと考えられます。これらのことから、起動渋滞の原因は前回の分析結果で油が劣化していたことから、潤滑油の粘性抵抗の上昇や、劣化進行により発生した粘着性の高いスラッジの軸受表面への吸着によって静摩擦力が増大したガイドベーン部の不具合からの開度不足によって起動トルクが低下した等が考えられます。更油前回、油の劣化が確認されたことから、油中の酸成分により金属表面が腐食することがあるため、更油を推奨します。はフェログラフィーおよびSOAP／D-SOAPの結果から総合的に判断した結果、継続使用は可能ですが、今後の機器の機能を確認するためにも傾向管理が有用と考えます。フェログラフィー【定量分析：Is値】Is値は異常摩耗の早期発見パラメータのつで、摩耗程度を定量化するために用います。今回のIs値は、回目の採油試料で.、回目の採油試料で.と、大きな変化はなく、摩耗状態は安定していると考えられます。フェログラフィー【定性分析：摩耗粒子および摩耗形態観察】分析結果から観察された全ての粒子量は少でした。Iカップリング発光分光分析【SOAP／D-SOAP】検出された金属元素から発生箇所を推定すると、以下の通りでした。検出された金属元素 分類 鉄、銅、錫 軸受等 リン、カルシウム、ナトリウム 外部混入異物 計数汚染度は今回、回目の採油試料でNAS級、回目の採油試料でNAS級と、前回のNAS級に比較して上昇していました。これは、採油条件が停止中から運転中に変わった影響と考えられます。尚、回目に比較して回目の採油試料で～μmサイズの粒子数は増加がみられないことから、摩耗は比較的安定していると考えられます。
報告№109-09136 報告№110-00641 | 分析№109-001160 分析№110-002916 | 110-002916_20110125 | 前回に比較してSOAP／D－SOAPの結果で、鉄および錫濃度に変化はなく、異常摩耗の早期発見パラメータであるフェログラフィーのIs値がのマイナス乗と良好でした。前回に比較して計数汚染度はNAS級からNAS級にランク増加したものの、当社推奨の管理限界値内にあり、良好でした。前回に比較して全酸価が.mgKOH/gから.mgKOH/gに若干低下しているものの、当社推奨の管理限界値を超えており、さらに赤外線吸収スペクトルによる分析の結果でも油劣化の兆候を示すカルボン酸の吸収が確認されたことから、油は劣化していると思われます。今後、油中の酸成分の影響で金属表面が腐食して発生する腐食摩耗に進展することが懸念されます。分析結果全酸価は当社推奨の管理限界値を超え、IRで油劣化の兆候を示すカルボン酸の吸収が確認されました。粘度粘度は.mm/sと新油値.mm/sに比較して、粘度変化率は+％で、当社推奨の管理限界値である±％以内にあり、良好と判断します。水分は.ppmと当社推奨の管理限界値の以下であり、良好と判断します。全酸価全酸価は.mgKOH/gと当社推奨の管理限界値の.mgKOH/gを超えていました。IRIRの結果、油劣化の兆候を示すカルボン酸の吸収が確認されました。は良好と判断します。計数汚染度計数汚染度はNAS級と当社推奨の管理限界値のNAS級以内であり、良好と判断します。重量汚染度は.mg/mlと当社推奨の管理限界値のmg/ml以内であり、良好と判断します。機器の潤滑状態機器の潤滑状態は正常と判断します。SOAPSOAPの結果、銅がppm、油の添加剤成分であるバリウムがppm検出されました。軸受の摩耗を示す錫が検出されていないことから、良好と判断します。D－SOAPD－SOAPの結果、鉄、銅が共に、油の添加剤成分であるバリウムが、外部から混入したと思われるカルシウム、ナトリウムが共に検出されました。フェログラフィー異常摩耗の早期発見パラメータであるフェログラフィーのIs値がのマイナス乗と良好の範囲にあり、潤滑状態は正常と判断します。軸受は継続使用可能な状態にあるものの、潤滑油の劣化が確認され、今後油中の酸成分の影響で金属表面が腐食して発生する腐食摩耗が発生することが懸念されるため、更油を推奨します。過去の他社の事例では、全酸価が上昇したタービン油を継続使用していて、軸受メタルが腐食摩耗により全損した例もありますので、できるだけ早い時期に更油を実施することを推奨します。
報告№109-09287 報告№109-09287 | 分析№109-002068 分析№109-002068 | 109-002068 | 潤滑油および本軸受は継続使用可能な状態にあると判断できますが、軸受摺動面では切削摩耗の発生が確認されており、今後継続して発生することが懸念されるため、運転再開後ヶ月以内に再度分析を実施し、摩耗の進行状況を確認することを推奨します。
報告№102-8036 報告№102-8036 | 分析№ 分析№ | 102-00974 | TS－投与後約ヶ月経過した時点で分析を実施し、TS－の効果を確認しました。その結果、TS－投与前に比較して、計数汚染度はNAS級から級に増加し、重量汚染度はmg/mlからmg/mlに減少していました。この重量汚染度と計数汚染度の結果から、以下のことが確認できます。重量汚染度が減少したのは、油中のスラッジが溶解・分散したことにより、重量汚染度で使用するフィルタに捕捉されなかったためです。このことから、TS－の溶解・分散効果があったことが確認できます。計数汚染度が増加したのは、スラッジと共に油槽内壁などに付着していた汚染粒子が油に分散されたためです。このことからも、TS－の溶解・分散効果があったことが確認できます。TS－投与後、濾過後次に、濾過後の試料油を分析した結果、計数汚染度がNAS級からNAS級、重量汚染度がmg/mlからmg/mlに改善されたものの、重量汚染度は当社推奨の管理基準値を超えていることから、継続して濾過を実施する必要があります。汚染物を詳細にみるとサブミクロンオーダーの非常に小さな汚染物であるため、濾過圧力kgf/cm以下で時間をかけて濾過を行わなければなりません。又、全酸価が.mgKOH/gと投与前の.mgKOH/gに比較して.mgKOH/g上昇していますが、これは、TS－に含まれる成分の影響であり、異常ではなく、継続使用可能です。
報告№102-6036 報告№102-6036 | 分析№102-00595 分析№102-00595 | 102-00595_修正 | 精点Aを実施した結果、を示す粘度、水分、全酸価、IR、RBOTの各データは管理基準値内にあり、この油は継続使用可能と判断します。一方、を確認するために実施したフェログラフィーの結果、摩耗粒子の形態が、メタルコンタクトがあった場合に発生する形態のシビア摩耗粒子であり、今後さらに摩耗が進行し汚染度を上昇させる可能性がありますので、ヶ月後に再度分析を実施し、、摩耗の進行状況を確認されることを推奨します。本試料油は、油濾過機が設置されている油槽であるため、油中の粒子が除去されています。機器の摩耗診断は油濾過機による油中摩耗粒子の減少率を考慮して潤滑状態を解析する必要があります。今回は、この解析を利用した管理方法がありますので、その方法をご提案申し上げます。尚、この解析は、十分に濾過時間が経過し、油中粒子が飽和状態になっていると仮定しています。油濾過機による油中の摩耗粒子の減少率は油濾過機の入口と出口の汚染度を評価し、その結果から求めますが、今回は油濾過機の出口から採取した試料がありませんので、減少率を濾過能力が良好とされる一般的な濾過率.として検討しました。濾過率を考慮した減少率は、油濾過機の吐出量と総油量との比から換算します。本機の油濾過機の吐出量は毎時L、設備油量はLですので減少率は.となります。油濾過機により時間で％の粒子が減少するとした場合、油がパスして増加する粒子数は、今回計数汚染度の～μmレンジですと個/mlの％の個/mlとなります。更に、この発生粒子数から平衡濃度を計算します。平衡濃度は下式により求めます。平衡濃度＝発生粒子数／油濾過機が設置されていない場合の減少率・式油濾過機が設置されていない場合の減少率を.とすると平衡濃度は個/mlとなります。このことから分かるように、本試料油中の汚染度は、油濾過機が設置されていることでNAS級と清浄になっていますが、油濾過機がないと仮定した場合、計算により求めたように～μmレンジの汚染度はNAS級の汚染状態になる可能性を示唆するものととらえる事が出来ます。他のレンジを同様に計算すると以下のようになり、NAS級となります。～～～～以上等級級以上のことから、濾過機の影響で汚染状態は清浄になってはいるものの、摩耗が発生している状態であると考えることができます。傾向を見るためには、油槽から採油すると同時に油濾過機の濾過前と濾過後の位置から採油を実施し、分析結果から減少率を導き、その減少率を上記方法により油濾過機がない場合の粒子数を求め、その粒子数の変化により金属接触が進行しているか落ち着いてきているのかが確認できます。この解析法を利用すれば、摩耗粒子の変化を捉えやすくなり、摩耗の進行状況を把握し易くなります。是非、濾過機の前後の箇所から採油を実施し、本解析法を採用されますことをご推奨申し上げます。
報告№109-09094 報告№112-00124 | 分析№109-000870 分析№112-000461 | 112-000461 | 潤滑油および軸受は継続使用可能な状態にあると判断します。但し、今後も摩耗の進行を傾向監視するため、以下の対策を推奨します。定期的な分析凝着摩耗の進行を監視するため、定期的に分析を実施し、分析データによる摩耗の進行状況を確認することを推奨します。はフェログラフィーおよびSOAP-Tの結果から総合的に判断した結果、やや厳しい状態にあると考えられます。フェログラフィー【定量分析：Is値】Is値は異常摩耗の早期発見パラメータのつで、摩耗粒子を定量化するために用います。今回のIs値はのマイナス乗と低い値でした。フェログラフィー【定性分析：摩耗粒子および摩耗形態観察】分析結果から比較的多く観察された粒子は、以下の通りでした。正常な摩耗粒子・潤滑状態が正常なマイルド摩耗により発生。シビア粒子・潤滑状態がやや厳しい凝着摩耗により発生。金属潤滑部が局部的に油膜切れを起していると考えられます。観察された摩耗粒子の中には、μmサイズの大型のシビア粒子が観察されました。シビア粒子は、視野に個と少ないことから、直ちに異常ではないものの、今後さらに摩耗が進行することが懸念されます。Iカップリング発光分光分析【SOAP-T】検出された金属元素から発生箇所を推定すると、以下の通りでした。鉄、亜鉛・軸受等カルシウム、ナトリウム・外部混入異物水分、計数汚染度、重量汚染度は共に良好でした。．粘度、酸価、IR、RBOTの各データは良好でした。尚、RBOTがminと新油値のminに比較してmin減少していました。このまま継続使用した場合、この減少傾向から限界値に到達するのは、別紙図RBOTの減少傾向に示すように年月と推定されました。残りの継続使用期間は、約年ヶ月であると予測されます。≪状態監視とパラメータ≫分析の目的および各分析のパラメータは以下の通りです。特性低下目的：油の分析結果から、や劣化傾向ならびに添加剤の消耗程度、残存寿命などを確認する。粘度JISK酸価JISK赤外線吸収スペクトルJISK酸化安定度試験JISK汚染目的：油の分析結果から、砂塵あるいは水・異種油などによるや、異物混入の有無を確認する。水分JISK計数汚染度JISB重量汚染度JISB光学顕微鏡観察摩耗目的：油中の摩耗粒子を分析する事により、回転・摺動部の潤滑状態、摩耗劣化の程度、余寿命などを解析する。摩耗診断電子顕微鏡観察JISKX線マイクロアナリシス油中金属濃度JISK≪分析結果≫特性低下粘度：良好粘度値mm/sの新油値mm/sに対する変化率は+％であり、当社推奨の管理限界値±％以内に留まっています。酸価：良好酸価.mgKOH/gは新油値の.mgKOH/g以内にあることから、問題は無いと判断します。赤外線吸収スペクトル：良好酸化安定度試験：良好酸化安定度試験の結果、数値minは当社推奨の管理限界値min以上に留まっており、現時点での使用は可能と判断します。汚染水分：良好水分値.ppmは当社推奨の管理限界値以内に留まっています。計数汚染度：良好計数汚染度はNAS級と当社推奨の管理限界値NAS級以内にあります。重量汚染度：良好重量汚染度は.mg/mlと当社推奨の管理限界値mg/ml以内にあります。光学顕微鏡観察：良好光学顕微鏡写真は捕捉された汚染物の量は少なく、スラッジは確認されませんでした。摩耗摩耗診断：注意摩耗診断の結果、異常摩耗の早期発見パラメータであるIs値がのマイナス乗と良好の範囲にあるものの、μmサイズの大型のシビア粒子が観察されました。電子顕微鏡観察・X線マイクロアナリシス：今回は実施していません。油中金属濃度：良好油中金属濃度の結果、摩耗により発生する鉄、亜鉛、外部から混入したと思われるカルシウム、ナトリウムが検出されたものの、良好と判断します。
報告№107-0366 報告№112-00687 | 分析№107-01900 分析№112-003172 | 112-003172 | 濾過前の試料油を分析した結果、計数汚染度が前回濾過後のNAS級から、今回NAS級に約年ヶ月でランク上昇していました。摩耗粒子の形態観察およびフィルタ表面の異物観察で鉄錆等が観察されたため、汚染度が増加した要因は、摩耗による粒子の増加ではなく、外部から混入したと思われる異物によるものと考えられます。但し、異物の混入はありましたが、潤滑異常の早期発見パラメータである摩耗過酷度を示すIs値がの乗と非常に良好の範囲にあることから、潤滑状態は正常な状態にあると判断します。
報告№106-4577 報告№106-0430 | 分析№106-02445 分析№106-02458 | 106-02458 | 目的本トライボ診断は、油の性状・汚染度・摩耗状態を評価し、更油の判断および、潤滑状態を明らかにすることにより、非常用ディーゼル発電機の保守に寄与することを目的としました。考察トライボ診断の結果、シリンダ、ピストンリング、クランクメタル等の摩耗、銅を使用した箇所の溶出・摩耗が確認されました。現在のところ、摩耗は比較的マイルドな状態で進行しており、本機器は継続使用可能な状態と思われます。今後は摩耗の進行状況を把握するため、定期的にトライボ診断を実施されることを推奨します。尚、を示す粘度、水分、全酸価、全塩基価の各データは新油データを基準として評価しています。今回は、新油データがなく評価ができなかったため、現在充填用に使用している新油を分析し、そのデータを基準に管理されることを併せて推奨します。
報告№105-6050 報告№107-0445 | 分析№105-01529 分析№107-02552 | 107-02552 | 分析の結果、摩耗粒子の形態観察で異物の噛み込みにより発生する切削粒子が比較的多く観察されたことから、ギヤ歯面間で発生している摩耗形態は切削摩耗が支配的であることが確認されました。切削摩耗は、異物が混入していない状態に比較して摩耗進行速度が速く注意が必要ですので、ヶ月後に再度分析を実施し、摩耗の進行状況を確認することを推奨します。これらのことは、異常摩耗の早期発見パラメータであるフェログラフィーのIs値がの乗と良好の範囲にあるものの、摩耗粒子形態観察の結果、異物の噛み込みにより発生する切削粒子が多く観察されたこと以上のことから判断しました。尚、バックラッシの増加量を分析結果から計算し、CBMによる傾向監視に役立てることが出来ますので、構造が確認できる図面、ギヤの形式、歯形、モジュール、歯数、回転数、増速比、歯幅をお知らせ下さい。計算結果を報告致します。
報告№106-6023 報告№106-4509 | 分析№106-00388 分析№106-00251 | 106-00251 | 提供情報にストレーナサイズが不明となっていたため、ストレーナの影響を織り込んだ診断を行う事は出来ないが、使用されているストレーナサイズが一般的に使用される数μmレベルの精密なストレーナであった場合、添加剤が劣化してスラッジ化したものが認められるため、ストレーナ目詰まりの原因となる可能性が考えられた。尚、摩耗粒子の観察結果から、増速機の潤滑状態は良好であると判断できた。分析の結果、重量汚染度が.mg/mlと高い値を示していた。重量汚染度の上昇原因となっている汚染物は、添加剤成分のモリブデン、マグネシウム、亜鉛、リンが粘性のあるスラッジスラッジとして析出し、これに摩耗で発生した鉄、銅などが混合していると推定された。これらのことは、異常摩耗の早期発見パラメータである潤滑状態指数はの乗とやや高いものの、摩耗の形態はマイルド摩耗と呼ぶ比較的小さな粒子が大勢を占めること計数汚染度は良好の範囲にあるものの、重量汚染度が.mg/mlと高い値を示し、フィルタ表面が茶褐色になっていること油中金属濃度の結果、ギヤやベアリングなどの鉄系材料や銅系材料の摩耗、モリブデン、マグネシウム、亜鉛、リンなどの添加剤の析出が検出されたこと以上のことから判断した。
報告№109-09136 報告№113-00211 | 分析№109-001160 分析№113-000817 | 113-000817_date130912 | 潤滑油はRBOT値がminを切っており、酸化防止剤が減少していることが確認されました。継続使用した場合、酸化防止剤が減少することで基油の劣化に進展することが予想されるため、今回の採油後に更油を実施していなければ更油を推奨します。また、油中の汚染度が高い値でした。採油条件の影響で値が高くなっていると考えられますが、異物の影響で将来的に摩耗が進行する懸念がありますので、に示す対策を推奨します。軸受は継続使用可能な状態にあると判断します。但し、観察された摩耗粒子には局部的な油膜破断により発生する黒色スラッジが比較的多く認められていることから、更油しただけでは油膜破断の要因が残ります。そのため、定期的な分析により今後の摩耗進行の有無を確認することを推奨します。更油RBOTの値が低く、継続使用した場合、酸化防止剤が減少することで基油の劣化に進展することが予想されます。また、油中の汚染度が高いことから、摩耗粒子や異物等が軸受軌道面に噛み込むことによる摩耗の進行が懸念されるため、更油を推奨します。また、油槽内には汚染物が残留している可能性があるため、油槽内を清掃し、更油する新油もNAS級程度の清浄な潤滑油を更油することを推奨します。定期的な分析摩耗粒子の形態観察で、凝着摩耗、切削摩耗、疲労摩耗が観察されたことから、今後の摩耗進行を監視するため、定期的に分析を実施することを推奨します。最適な採油方法本試料油は、機器停止中に軸受箱排油口から採油されているため、分析データが高濃度に出ていると推定されます。正確なデータによる診断を行うためにも、今後の採油は、極力運転中もしくは停止直後の油槽中層部から実施されることを推奨します。はフェログラフィーおよびSOAP／D-SOAPの結果から総合的に判断した結果、継続使用は可能ですが、今後の機器の機能を確認するためにも傾向管理が有用と考えます。フェログラフィー【定量分析：Is値】Is値は異常摩耗の早期発見パラメータのつで、摩耗程度を定量化するために用います。今回のIs値はの乗と、高い値でした。フェログラフィー【定性分析：摩耗粒子および摩耗形態観察】分析結果から観察された代表的な粒子は、以下の通りでした。切削粒子・異物や金属表面の微小突起による切削摩耗により発生。疲労摩耗粒子・繰返し応力を受けて発生。黒錆・潤滑状態がやや厳しい凝着摩耗により発生。金属接触が厳しく、且つ、高い摩擦熱が発生していると考えられます。フリクションポリマ・局部的に高圧・高温となる場合に発生。鉄錆、砂等・外部から混入したと考えられます。観察された摩耗粒子の中でも切削粒子、黒錆は、将来的な摩耗の進行に繋がる可能性を示唆しているため、傾向監視が必要と思われます。摩耗形態の中でも切削摩耗は摩耗進行速度が速く、転がり軸受でこの摩耗形態が発生した場合には寿命が分の程度に低下することも知られており、切削摩耗により生じた軌道面の損傷が起点となって転がり軸受の寿命となるフレーキングに進展することから傾向監視による経過監視が必要です。切削摩耗の発生原因となる混入異物が残留している場合、この異物により切削摩耗が継続して発生する可能性があります。黒錆は凝着摩耗に分類されます。この摩耗粒子は、軸受軌道面で凝着、破断を繰り返し、この過程で生じる移着粒子が成長して摩耗粒子となります。そのため、軸受軌道面では局部的に油膜切れが発生していることを示しています。この状態が継続した場合、摩耗粒子のサイズは徐々に大型化していき、設備の損傷に至る場合がありますので、傾向監視が必要です。Iカップリング発光分光分析【SOAP／D-SOAP】検出された金属元素から発生箇所を推定すると、以下の通りでした。鉄、錫、亜鉛・軸受等カルシウム、ケイ素、ナトリウム・外部混入異物計数汚染度はNAS級と当社推奨の管理限界値に到達していました。フィルタ表面の異物観察で金属片、鉄錆、砂等が観察されたことから、汚染度が高い要因は、摩耗と外部混入異物の影響と思われます。粘度、水分、全酸価、IRの各データは、良好でした。尚、RBOTはminと減少しており、別紙RBOTの減少傾向から油の余寿命を求めた結果、本試料油は直近の更油から起算して年月までの余寿命でした。今回の採油後に更油を実施していなければ更油を推奨します。
報告№107-0057 報告№106-0502 | 分析№107-00239 分析№107-00524 | 107-00524 | 濾過後の試料油を分析した結果、計数汚染度がNAS級と、濾過前のNAS級に対してランク増加していました。D－SOAPの結果、濾過前に比較して鉄がと増加していました。フィルタ写真で鉄錆、砂等が観察されているため、汚染度、鉄濃度が増加した要因は、外部から混入したと思われる異物の影響と考えられます。計数汚染度がランク増加していますが、濾過前がNAS級、濾過後がNAS級と、いずれも良好のレベルにあり、継続使用可能と判断します。尚、異物の混入は、濾過中に発生するとは考えにくく、採油時にドレン不足などにより誤って混入した可能性も考えられますので、次回採油時には、ドレン量を十分に確保するなどの改善を推奨します。
報告№102-4083 | 分析№102-03301 | 102-03301 | 分析の結果、ギヤ歯面に若干疲労摩耗により発生した傷が発生していると思われますが、継続使用可能な状態にあると判断します。また、転がり軸受は保持器の摩耗が若干発生していることが確認されました。このことは、計数汚染度がNAS級以上と当社推奨の管理限界値を超え、SOAPで摩耗により発生する鉄が検出され、フェログラフィーの摩耗粒子形態観察の結果から、ギヤ歯面の微小な疲労摩耗により発生する摩耗粒子や転がり軸受の保持器の摩耗により発生した摩耗粒子がみられることから判断しました。尚、を示す粘度、水分、全酸価、IRの各データが良好であることから、この油は継続使用可能と判断します。
報告№109-09136 報告№112-00027 | 分析№109-001160 分析№112-000064 | 112-000064 | 潤滑油および軸受は継続使用可能な状態にあると判断します。但し、今後も摩耗の進行を傾向監視するため、以下の対策を推奨します。定期的な分析凝着摩耗の進行を監視するため、定期的に分析を実施し、分析データによる摩耗の進行状況を確認することを推奨します。傾向監視のための次回採油時期は、最短で約時間となります。この時間は、油中汚染物が均一になるために必要とする時間であり、再分析により状態を確認するには、この時間以上の時間が経過すれば可能になりますので、次回採油時期はこのことを参考に検討されることを提案します。フェログラフィーIs値は異常摩耗の早期発見パラメータのつで、摩耗粒子を定量化するために用います。今回のIs値はの乗であり、潤滑状態は厳しいと判断できます。摩耗粒子の形態で比較的多く観察された粒子は、潤滑状態が正常な場合に発生する摩耗粒子金属潤滑部が局部的に油膜切れを起して発生するシビア粒子でした。これらの摩耗粒子が観察された場合、潤滑部で発生している摩耗形態は、正常なマイルド摩耗潤滑状態がやや厳しい凝着摩耗であることが分かります。Iカップリング発光分光分析【SOAP-T】検出された金属元素は、SOAP-Tの結果表に示すように、鉄、銅、リン、ナトリウムでした。検出された金属元素から発生箇所を推定すると鉄、銅・軸受等リン・オイル添加剤ナトリウム・外部混入異物であると思われます。このうち、機械部品が摩耗したと思われる元素はのグループです。計数汚染度、重量汚染度は共に良好でした。粘度、水分、酸価、IR、RBOTの各データは良好でした。
報告№107-6588 報告№107-6590 | 分析№107-02904 分析№107-02944 | 107-02944 | 分析の結果、軸受軌道面の微小領域で疲労摩耗が発生していることが確認できました。現在のところ、継続使用可能な状態にあると判断できますが、今後更に摩耗が進行し、転がり軸受寿命の指標となるフレーキングに進展することが懸念されるため、ヶ月後に再度分析を実施し、摩耗の進行状況を確認することを推奨します。これらのことは、前回に比較して異常摩耗の早期発見パラメータであるフェログラフィーのIs値がの乗から乗に桁上昇し、摩耗粒子形態観察の結果、微小領域の疲労により発生する疲労摩耗粒子が多く観察されたことSOAPの結果、鉄が増加していたこと以上のことから判断しました。尚、SOAPの鉄濃度がppm、油量リットルから摩耗体積を計算すると.cmとなります。この体積からベアリング軌道面の摩耗面積を検討し、この情報を傾向管理する必要がありますので、ベアリング番号および前回更油日をお知らせ下さい。
報告№109-09447 報告№109-09447 | 分析№109-002784 分析№109-002784 | 109-002784 | 分析の結果、全ての分析項目の値が当社推奨の管理基準値を満たしており、新油分析値との比較結果も問題となる値はありませんでした。結論油は継続使用可能な状態であり、潤滑状態も正常であったものと判断します。特性低下特性低下に係るパラメータの分析結果は良好と判断します。粘度粘度はmm/sと新油値mm/sに対する粘度変化率は+％で、当社推奨の管理限界値である±％以内にあり、良好と判断します。全酸価添加タービン油については、当社では管理限界値を設定しておらず、新油分析値との比較及び他の分析項目の結果より全酸価の状態判断を行います。その結果、全酸価は.mgKOH/gと新油値.mgKOH/g以内にあり、良好と判断します。汚染に係るパラメータの分析結果は良好と判断します。水分はppmであり、当社推奨の管理限界値の以下であることから、良好と判断します。汚染粒子数はNAS級であり、当社推奨の管理限界値のNAS級以内であることから、良好と判断します。摩耗運転中における潤滑状態は正常であったものと判断します。異常摩耗の早期発見パラメータであるフェログラフィーのIs値がのマイナス乗と当社基準値と比較して良好の範囲にあったことから、潤滑箇所の潤滑状態は正常と判断します。
報告№109-09094 報告№112-00124 | 分析№109-000872 分析№112-000416 | 112-000416_旧 | 潤滑油は継続使用可能な状態にあると判断します。は良好でした。尚、RBOTがminと新油値のminに比較してmin減少していました。このまま継続使用した場合、この減少傾向から限界値に到達するのは、別紙図RBOTの減少傾向に示すように年月と推定されました。残りの継続使用期間は、約年ヶ月であると予測されます。≪状態監視とパラメータ≫分析の目的および各分析のパラメータは以下の通りです。特性低下目的：油の分析結果から、や劣化傾向ならびに添加剤の消耗程度、残存寿命などを確認する。粘度JISK酸価JISK赤外線吸収スペクトルJISK酸化安定度試験JISK汚染目的：油の分析結果から、砂塵あるいは水・異種油などによるや、異物混入の有無を確認する。水分JISK計数汚染度JISB重量汚染度JISB光学顕微鏡観察摩耗目的：油中の摩耗粒子を分析する事により、回転・摺動部の潤滑状態、摩耗劣化の程度、余寿命などを解析する。摩耗診断電子顕微鏡観察JISKX線マイクロアナリシス油中金属濃度JISK≪分析結果≫特性低下粘度：良好粘度値mm/sの新油値mm/sに対する変化率は+％であり、当社推奨の管理限界値±％以内に留まっています。酸価：良好酸価.mgKOH/gは新油値の.mgKOH/g以内にあることから、問題は無いと判断します。赤外線吸収スペクトル：良好酸化安定度試験：良好酸化安定度試験の結果、数値minは当社推奨の管理限界値min以上に留まっており、現時点での使用は可能と判断します。汚染水分：良好水分値.ppmは当社推奨の管理限界値以内に留まっています。計数汚染度：今回は実施していません。重量汚染度：今回は実施していません。光学顕微鏡観察：今回は実施していません。摩耗摩耗診断電子顕微鏡観察・X線マイクロアナリシス：今回は実施していません。油中金属濃度：今回は実施していません。
報告№107-0366 報告№111-00051 | 分析№107-01900 分析№111-000142 | 111-000142 | 濾過前の試料油を分析した結果、前回に比較して水分が.ppmから.ppmに増加していました。摩耗粒子の形態観察で潤滑状態が正常な場合に発生する摩耗粒子、金属潤滑部が局部的に油膜切れを起して発生するシビア粒子が比較的多く観察されました。D－SOAPの結果、鉄および油の添加剤成分であるバリウムが増加していました。・水分の増加水分の結果、.ppmと今のところ良好の範囲にありますが、前回の.ppmに比較して.ppm増加しており、何らかの原因で水分の混入が継続している場合も考えられます。また、採取箇所が油槽点検窓からの採油であるため、場合によっては分離した水分が油槽底部に溜まっている可能性も考えられます。・シビア粒子発生している摩耗形態はやや厳しい摩耗による凝着摩耗です。軸受摺動部や鉄系材料同士が接触し摩耗する箇所、例えばラビリンス、軸受支持部などで局部的に厳しい金属接触が発生している可能性があります。軸受メタルの主成分である錫が検出されていないことから、軸受メタルには影響出ていないものの、異常摩耗の早期発見パラメータであるフェログラフィーのIs値がの乗から乗に上昇し、D－SOAPの鉄濃度が増加傾向にあることから、今後更に摩耗が進行することが懸念されます。・油の添加剤成分の析出D－SOAPでバリウムが増加していたことから、油の添加剤成分の析出によりスラッジが発生していると思われます。今後、このスラッジの影響で軸受表面の静摩擦係数が上昇し、起動時のトルク上昇に繋がり、起動開度が増加することが懸念されます。採取箇所が油槽点検窓からの採油であるため、場合によっては分離した水分が油槽底部に溜まっている可能性も考えられますので、油槽底部からも採油を実施し、水分濃度を確認することを推奨します。また、ヶ月以内に再分析を実施し、摩耗の進行状況を確認することを併せて推奨します。なお、冷却管などがある場合、この冷却管の継ぎ目などから冷却水が混入していることが懸念されるため、水分の混入経路の調査を推奨します。
報告№108-0179 報告№108-0179 | 分析№108-01310 分析№108-01310 | 108-01310 | 分析の結果、前回に比較して計数汚染度がNAS級からNAS級にランク増加し、やや高い値でした。粒子分布を見ると～μmサイズの粒子が多いことが分かりました。摩耗粒子の形態観察およびフィルタ表面の異物観察で外部から混入したと思われる鉄錆、砂が多く観察され、採油箇所がドレン口であることから、汚染度が高い要因は、採油の影響と考えられました。今後の採油は、廃油量を増量するなど外部からの影響を受けないように採油時にご配慮いただけますようお願い申し上げます。一方、摩耗粒子の形態観察で金属接触が厳しい場合に発生するμmサイズのシビア粒子が観察されました。視野に個と少ないことから、現状の潤滑状態は正常と判断しますが、今後更に摩耗進行し、転がり軸受の寿命の指標となるフレーキングに進展することが懸念されるため、理論的計算の結果、今回の採油から時間以上経過していれば摩耗の進行状態が確認出来ますので、この経過時間以後に再度分析を実施されることを併せて推奨します。これらのことは、前回に比較して計数汚染度がNAS級からNAS級にランク増加し、やや高いこと異常摩耗の早期発見パラメータであるフェログラフィーのIs値がの乗と良好の範囲にあるものの、摩耗粒子形態観察の結果、金属接触が厳しい場合に発生するμmサイズのシビア粒子、外部から混入したと思われる鉄錆、砂等が観察されたことフィルタ表面の異物観察で鉄錆、砂等が観察されたこと以上のことから判断しました。計数汚染度はやや高い値でした。計数汚染度はやや高い値でした。計数汚染度はNAS級と当社推奨の管理限界値のNAS級以内にあるものの、やや高い値でした。重量汚染度は良好と判断します。重量汚染度は.mg/mlと当社推奨の管理限界値のmg/ml以内にあり、良好と判断します。機器の潤滑状態フェログラフィーの結果、金属接触が厳しい場合に発生するμmサイズのシビア粒子が観察されました。SOAPの結果は良好です。SOAPの結果、油の添加剤成分であるリンが検出されました。D－SOAPの結果、鉄が検出されました。D－SOAPの結果、摩耗により発生する鉄が検出されました。フェログラフィーの結果、金属接触が厳しい場合に発生するμmサイズのシビア粒子が観察されました。異常摩耗の早期発見パラメータであるフェログラフィーのIs値がの乗と良好の範囲にあるものの、摩耗粒子の形態観察の結果、金属接触が厳しい場合に発生するμmサイズのシビア粒子が観察されました。
報告№108-8018 報告№108-8018 | 分析№108-03217 分析№108-03217 | 108-03217 | 分析の結果、摩耗粒子の形態観察で微小な鉄系摩耗粒子が若干観察されたものの、転がり軸受の寿命の指標となるフレーキングの発生が確認されていないことから、潤滑状態は正常と判断します。一方、潤滑油の基本性状の粘度および、特性低下を知るパラメータである全酸価、有機物・有機化合物、酸化安定度は、各データとも良好な範囲内にあり、特性低下は認められなかったことからこの油は継続使用可能と判断します。特性低下全ての項目が良好な範囲にあったことから特性低下は認められず良好と判断します。粘度は良好と判断します。粘度はmm/sと新油値mm/sに比較して、粘度変化率は-％で、当社推奨の管理限界値である±％以内にあり、良好と判断します。全酸価は良好と判断します。全酸価は.mgKOH/gと新油値.mgKOH/gに比較して高い値であるものの、有機物・有機化合物の結果で油劣化の兆候を示すカルボン酸の吸収が確認されていないことから、良好と判断します。有機物・有機化合物の結果、良好と判断します。有機物・有機化合物の結果、油劣化の兆候を示すカルボン酸の吸収が確認されていないことから、良好と判断します。酸化安定度の結果、良好と判断します。酸化安定度はminと当社推奨の管理限界値のmin以上であり、良好と判断します。色相は良好と判断します。色相はL.と新油値のL.に変化はなく、良好と判断します。汚染は良好と判断します。水分は良好と判断します。水分は.ppmと当社推奨の管理限界値の以下であり、良好と判断します。汚染粒子数は良好と判断します。汚染粒子数はNAS級と当社推奨の管理限界値のNAS級以内にあり、良好と判断します。汚染物重量は良好と判断します。汚染物重量は.mg/mlと当社推奨の管理限界値のmg/ml以内にあり、良好と判断します。摩耗摩耗良好と判断します。摩耗粒子の結果は良好です。異常摩耗の早期発見パラメータであるフェログラフィーのIs値がの乗と良好の範囲にあり、潤滑状態は正常と判断します。金属濃度SOAPの結果は良好です。金属濃度SOAPの結果、亜鉛が検出されています。金属濃度酸溶解法の結果、鉄が検出されています。金属濃度酸溶解法の結果、鉄、亜鉛、外部から混入したと思われるカルシウム、ナトリウムが検出されています。
報告№109-09136 報告№114-00022 | 分析№109-001160 分析№114-000918 | 114-000918 | 減速機の潤滑状態は、疲労摩耗粒子が比較的多く観察され、さらにSOAP-Tの鉄濃度が非常に高い値で検出されたことから、やや厳しい状態にあると推定されます。今後、さらに摩耗が進行することが懸念されるため、以下の対策を推奨します。定期的な分析今後の進行が懸念される疲労摩耗の推移を監視するため、定期的な分析実施を推奨します。最適な採油方法本試料油は、機器停止中にドレンバルブから採油されているため、別紙油中粒子の沈降の影響に示すように、油中粒子が油槽底部に沈降し、分析データが高濃度に出ている可能性があります。正確なデータによる診断を行うためにも、今後の採油は、極力運転中もしくは停止直後の油槽中層部から実施されることを推奨します。分析結果異常摩耗の早期発見のパラメータであるIs値は、レベルとやや高い値でした。また、潤滑部の摩耗が認められたため、定期的に潤滑油分析を実施し、摩耗推移を監視することが有用と考えます。フェログラフィーで観察された代表的な粒子は、以下の通りです。正常な摩耗粒子・潤滑状態が正常なマイルド摩耗により発生。疲労摩耗粒子・繰返し応力による金属疲労で発生。大型化するとスポーリングやフレーキングの発生が懸念されます。SOAP-Tの結果、鉄がと比較的高い値で検出されました。観察された摩耗粒子はμm以下の粒子が支配的であることから、ギヤ歯面では小さなピットが発生していると推定されます。今後、このピットに繰り返し荷重がかかり、疲労剥離する粒子サイズが大きくなることが予想されます。計数汚染度はNAS級以上と当社推奨の管理限界値を超えていました。SOAP-Tで油の添加剤成分であるリンが検出され、フィルタグラムで表面に粘ちょう物、金属片、鉄錆等が観察されたことから、汚染度が高い要因は、摩耗とスラッジ、そして外部混入異物の影響と思われます。粘度、水分、酸価、IRの各データは良好です。
報告№109-09417 報告№109-09417 | 分析№109-002673 分析№109-002673 | 109-002673 | トライボ診断を実施し、、汚染状態、潤滑状態を確認する。分析の結果、全ての分析データが良好な状態を示していることから、、汚染状態、そして機器の潤滑状態の三つのカテゴリーすべて正常であることが確認されました。以上のことから、継続使用可能と判断します。尚、を示す粘度、全酸価、IRの各データは新油データを基準として評価しています。今回は、新油データがなく評価できなかったため、今後は現在充填用に使用している新油を分析し、そのデータを基準に管理されることを推奨します。は良好と判断します。油の劣化状況をより精密に判定するには新油との比較が必要です。現在使用している貴社保有の新油をご提供下さい。粘度粘度はmm/sと新油カタログ値mm/sに比較して、粘度変化率は+％で、当社推奨の管理限界値である±％以内にあり、良好と判断します。尚、粘度は、現在使用している貴社保有の新油分析結果を基準に管理する方法が望ましく、新油をご提供下さい。水分はppmと当社推奨の管理限界値の以下にあり、良好と判断します。全酸価全酸価はmgKOH/gでした。IRの結果で油劣化の兆候を示すカルボン酸の吸収が確認されていないことから、良好と判断します。尚、全酸価は、現在使用している貴社保有の新油分析結果を基準に管理する方法が望ましく、新油をご提供下さい。IRIRの結果、油劣化の兆候を示すカルボン酸の吸収が確認されていないことから、良好と判断します。尚、このIRも全酸価と同様に新油データとの比較による判断が必要ですので、現在使用している新油を分析することを推奨します。色相はLでした。は良好と判断します。計数汚染度計数汚染度はNAS級と当社推奨の管理限界値のNAS級以内にあり、良好と判断します。重量汚染度は.mg/mlと当社推奨の管理限界値のmg/ml以内にあり、良好と判断します。機器の潤滑状態機器の潤滑状態は正常と判断します。SOAPによる油中金属濃度SOAPによる油中金属濃度の結果、油の添加剤成分と思われるリン、亜鉛、カルシウム、外部から混入したと思われるナトリウムが検出されました。SOAPによる油中金属濃度SOAPによる油中金属濃度の結果、外部から混入したと思われるカルシウムが検出されました。摩耗粒子診断異常摩耗の早期発見パラメータであるIs値がのマイナス乗と良好の範囲にあることから、潤滑状態は正常と判断します。
|  | 114-000817 | 分析の結果、前回に比較してに大きな変化はないことから、潤滑油は継続使用可能な状態にあると判断します。対象設備分析の結果、前回に比較してSOAPおよびフェログラフィーの各データに大きな変化はないことから、摩耗は安定しており、対象設備は継続使用可能な状態にあると判断します。
報告№109-09136 報告№111-00736 | 分析№109-001160 分析№111-003752 | 111-003752 | 潤滑油は継続使用可能な状態にあると判断します。粘度、全酸価、IR、RBOTの各データは良好でした。尚、別紙RBOTの減少傾向から油の余寿命を求めた結果、本試料は直近の更油から起算して稼働日数が年月まで使用可能であることが分かります。水分は良好でした。
報告№108-0411 報告№110-00561 | 分析№108-02745 分析№110-002501 | 110-002501 | Iカップリング発光分光分析供試のタービン油をSOAP／D－SOAPで分析した結果、銅、ニッケル、リン、亜鉛、カルシウム、ナトリウムが検出されました。これらの検出された金属元素から発生箇所を推定すると銅、ニッケル・軸受等リン、亜鉛・オイル添加剤カルシウム、ナトリウム・外部混入異物であると思われます。このうち、機械部品が摩耗したと思われる元素はのグループです。フェログラフィー異常摩耗の早期発見パラメータとして摩耗粒子を定量化して評価するフェログラフィーのIs値は、潤滑状態が正常なのマイナス乗でした。摩耗粒子の形態で比較的多く観察された粒子は、潤滑状態が正常な場合に発生する摩耗粒子でした。このような摩耗粒子が観察された場合には、潤滑部では正常なマイルド摩耗が発生していることも分かります。銅の溶出SOAPの結果、前回に比較して銅がppmからppmに上昇していました。銅の溶出箇所は、貴社ご提供の図面からデフレクターとバッフルという部品からと考えられます。これらの部品はオイルシールの役目を果たしていることから、溶出が継続した場合、シャフトとのギャップが増大し、油漏れの原因になることが懸念されます。巡視の際には油漏れと油面の低下に注意を払う必要があります。銅濃度の増加は、別紙鉱油の酸化に対する金属触媒の影響に示すように濃度の増加とともに酸化速度が加速することが分かっています。機器の汚染状態前回に比較して計数汚染度はNAS級からNAS級にランク減少し、良好でした。分析結果は良好と判断します。計数汚染度計数汚染度はNAS級と当社推奨の管理限界値のNAS級以内にあり、良好と判断します。重量汚染度は.mg/mlと当社推奨の管理限界値のmg/ml以内にあり、良好と判断します。機器の潤滑状態SOAPの結果、前回同様に銅が高い値でした。SOAPSOAPの結果、油の添加剤成分であるリン、亜鉛が検出されました。一方、銅が検出されました。銅を使用した部分の溶出が進行していると考えられます。この溶出は検出された亜鉛系添加剤の成分と銅が反応し、溶出することが知られています。別紙鉱油の酸化に対する金属触媒の影響に示すように銅濃度が増加すると酸化速度が速まりますので、酸化劣化の進行状況を全酸価の変化で監視されることを推奨します。D－SOAPD－SOAPの結果、摩耗により発生する鉄が検出されていないことから、良好と判断します。フェログラフィー異常摩耗の早期発見パラメータであるフェログラフィーのIs値がのマイナス乗と良好の範囲にあり、潤滑状態は正常と判断します。軸受は継続使用可能と判断します。尚、銅濃度が上昇していることから、以下の対策を推奨します。定期的な分析今後、摩耗の進行が懸念されため、定期的に分析を実施し、摩耗の進行状況を確認することを推奨します。
報告№101-0196 | 分析№101-01769 | 101-01769 | 軸受の摩耗予防のため、早急に濾過を実施する必要があります。計数汚染度はNAS級とやや悪く、濾過が必要と判断します。計数汚染度はNAS級と当社推奨の限界値のNAS級以内にありますが、粒子数を詳細にみると～μmレンジが級と多く、大型の粒子が多いことが判ります。今後これらの汚染粒子が軸受摺動面に噛み込み摩耗が進行する場合があるため、摩耗進行の予防処置として濾過を実施されることを推奨します。重量汚染度は良好と判断します。重量汚染度は.mg/mlと当社推奨の管理目安のmg/ml以下であり、良好と判断します。機器の潤滑状態軸受メタルの摩耗が確認されますが、摩耗程度は軽度で、軸受メタルは継続使用可能な状況にあると判断します。但し、鉄錆等の異物の混入が確認されました。この異物が軸受摺動面に噛み込み、摩耗が進行する場合がありますので、定期的に分析されることを推奨します。D－SOAPで検出された錫濃度ppmから、軸受メタルの摩耗量を求めると以下のとおりとなる。 ・式 .cmとなる。したがって、下図のような体積をもつ金属片が摩耗したと考えることができる。この体積.cmを軸受メタルの摩耗面積で割ると平均的な摩耗深さとなる。この摩耗面積は当社の経験によれば、スラストメタル面積の約分の程度となることが確認されており、ご提供いただいた軸受の情報から下メタル面積を計算すると大よそcmとなり、この面積の分のはcmとなる。摩耗体積.cmとcmから平均的な摩耗深さを求めると.μmとなり、下メタルの表面粗さをRmaxμmとすると左図bの部分の表面粗さ部分が分の程度、摩耗により減ったと考えられますので、継続使用可能な状況にあると考えられます。摩耗の過酷度を示すフェログラフィーのIs値がの乗とやや高くなっていた。この要因は、摩耗粒子の形態観察の結果、軸受メタルの摩耗により発生したホワイトメタルの摩耗粒子及び外部から混入した砂、鉄錆等の異物によるものと考えられました。今後、異物が軸受摺動面に異物が噛み込み、更に摩耗が進行する場合がありますので、再度分析を実施されることを推奨します。次回分析時期は、別添資料金属摩耗粉の平衡濃度から計算する採油周期に示す通り運転時間が時間を経過すると採油可能な状況になりますので、運転時間時間以降に再度採油を実施することを推奨します。
報告№109-09136 報告№109-09513 | 分析№109-001160 分析№109-003209 | 109-003209 | ギヤ油の添加剤は、一般に、タービン油に比較して極圧添加剤や摩耗防止剤などの濃度が高く、この影響でRBOT試験の結果が低く出る傾向があります。そのため、ギヤ油の余寿命の評価をタービン油と同等の精度で得るには、RBOTの結果に加え、粘度、水分、全酸価、IRなどのデータを総合的に判断することが必要です。本試料油は、各分析データを総合的に評価しました。その結果、RBOTは新油に比較して変化はなく、粘度、全酸価は良好の範囲にあり、かつ、IRの分析結果でスペクトルパターンが新油と一致していました。潤滑油は継続使用可能な状態にあると判断します。
報告№106-6102 報告№106-0447 | 分析№106-02223 分析№106-02560 | 106-02560 | トライボ診断の結果、前回更油からヶ月間、転がり軸受寿命の指標を示すフレーキングは確認されておらず、本軸受は継続使用可能な状態にあると判断します。尚、IRの結果で無添加タービン油であるJOMOタービンには含まれていない酸化防止剤の吸収が確認されており、油名が間違っている可能性がありますので、油名をご確認下さい。振動データについて今回、貴社から提供された振動データグラフから詳細な値の読み取りを行うことを試みましたが、読み取りは困難であり、また、周波数解析が実施されていないこと、および、測定位置が具体的に分からないため、振動解析による詳細な検討を行うことはできませんでした。但し、ベアリング損傷のパラメータとなる振動加速は、比較的低く継続使用可能な状況にあると判断します。
報告№104-0294 報告№104-8053 | 分析№104-02199 分析№104-02523 | 104-02523 | 分析の結果、本軸受は継続使用可能な状態にあると判断します。このことは、異常摩耗の早期発見パラメータであるIs値がの乗とやや高いものの、ベアリング軌道面から発生した摩耗粒子はマイルドな潤滑状態で発生した摩耗粒子であり潤滑状態は良好な状態で進行していると考えられる。以上のことから判断しました。尚、SOAPの鉄濃度がppm、油量リットルから摩耗体積を計算すると.mmとなります。この体積からベアリング軌道面の摩耗面積を検討し、この情報を傾向管理する必要がありますので、ベアリング番号をお知らせ下さい。
報告№104-0071 報告№104-0071 | 分析№104-00632 分析№104-00632 | 104-00632 | 結論昨年から今年までの年間は、メタルの摩耗が安定していたことが確認されました。尚、メタル主成分である錫の累積濃度を別紙表により計算した結果、ppmとなり、この錫濃度からメタルの表面の状態を解析した結果、既に鏡面状態になっている部分が発生していると考えられました。計数汚染度は、NAS級と非常に良好の範囲にあり、前年度に比較してランク上昇しているものの、良好と判断します。計数汚染度は、NAS級と非常に良好の範囲にあり、前年度に比較してランク上昇しているものの、良好と判断します。重量汚染度は.mg/mlと非常に良好の範囲にありました。重量汚染度は.mg/mlと非常に良好の範囲にありました。機器の潤滑状態昨年から今年までの年間は、メタルの摩耗が安定していたことが確認されました。尚、メタル主成分である錫の累積濃度を別紙表により計算した結果、ppmとなり、この錫濃度からメタルの表面の状態を解析した結果、既に鏡面状態になっている部分が発生していると考えられました。メタルの摩耗状況油中の金属粒子濃度を分析するSOAP及びD-SOAPの結果、軸受メタルの摩耗により発生したと考えられる錫がSOAPでppm、D－SOAPで検出されていました。前回に比較して、SOAPの錫濃度が減少傾向を示し、又、別紙表に示すように累積濃度でも増加傾向が確認されていないことから、摩耗は安定していると判断します。但し、別紙表に示すとおり累積では錫濃度がppmになっており、この濃度からメタルの摩耗状況を確認すると鏡面状態になっている部分が発生していると考えられます。このことは、以下のことから判断しました。別紙表に示すとおりSOAPの錫が累積でppmになっていたと考えられることが出来ます。この補正後の錫濃度と油量リットルから摩耗量を下式により計算しました。 ・式 摩耗量は.cmとなりました。この摩耗量は下図のような体積をもつ金属片が摩耗したことと考えることができます。この体積.cmを軸受メタルの摩耗面積で割りますと平均的な摩耗深さとなります。この摩耗面積は当社の経験によれば、スラストメタル面積の約分の程度となることが確認されており、軸受の支持面積cmとパッド枚数枚から摩耗面積を計算するとcmとなります。摩耗体積.cmと摩耗面積cmから平均的な摩耗深さを求めるとμmとなります。スラストメタルの表面粗さをRmaxμmとすると既にスラストメタル表面には、既に鏡面状態になっている箇所があると考えられます。ケイ素の検出油中の金属粒子濃度を分析するSOAPの結果、前回と同様にケイ素がppm検出されました。このケイ素は、油の添加剤の消泡剤の主成分ですが、通常、消泡剤のケイ素は～程度ですので、今回検出されたケイ素は消泡剤の可能性も考えられます。ケイ素は砂の主成分ですが、フェログラフィーでは砂が観察されていないことから、外部から混入した砂によるものではないと思われます。シリコングリースをシール部に塗布している場合、このシリコングリースが潤滑油に混入している可能性があります。以上のことから、ケイ素が検出されたのは、砂が見られていないことから、添加剤としての消泡剤か、或いは、シリコングリース等である可能性があります。シリコングリースを使用している箇所があるかについてご確認下さい。
報告№102-8073 | 分析№102-01336 | 102-01336 | 精点Aを実施した結果、計数汚染度、D－SOAP、フェログラフィーを除く項目は良好でした。計数汚染度の結果はNAS級とやや高い値であり、D－SOAPでは主軸の主成分である鉄とメタルの主成分の錫とを比較した場合、鉄のほうが多く検出されています。一方、フェログラフィーの摩耗過酷度を示すIs値は、の乗と高い値を示していました。これらの事から、汚染の要因は、スラスト軸受の台金とその支持部との接触面で発生した摩耗粒子によるものと考えられました。摩耗粒子形態観察の結果、金属接触が厳しく、且つ、摩擦熱が高い場合に発生する黒錆が多く見られています。これは、潤滑状態が厳しいことを表すもので、今後、メタルの摩耗に進展する事が懸念されますので、ヶ月後に精点Bを実施し、汚染状況及び摩耗の進行状況を確認されることを推奨します。
|  | 100-01999 | 級であるのに対して、～μm、～μmレンジがNAS級となっており、μm以上の比較的大きな汚染粒子が多くなっていることが判った。光学顕微鏡写真に示す通り外部から混入した砂、鉄錆等が多く見られることから、汚染要因は、外部から混入した異物によることが判った。これらの異物は、採油箇所が油面計であるため、この油面計配管内の異物が採油時に混入した可能性が高い。但し、D－SOAPの結果、メタルの主成分である錫濃度がと前回のに比較して、大きな変化なく、摩耗は安定していると判断します。尚、採油箇所が油面計しかないため、油槽中層部の汚染粒子が均一になった箇所に比較して、汚染粒子濃度が高くなっている箇所を採油している可能性があり、分析精度を低下させている。分析精度向上のため、次回点検時に採油箇口の設置をお願い申し上げます。
報告№108-0227 報告№110-00224 | 分析№108-01664 分析№110-000851 | 110-000851 | ・摩耗状態潤滑油中からはSOAPで銅、D－SOAPで鉄、銅が検出されました。検出された金属は、粒子観察の結果から腐食摩耗により発生する赤錆でした。摩耗状態は、異常摩耗の早期発見パラメータであるIs値であらわされますが、この値は.と良好の範囲にあることから、現在のところ、潤滑状態は正常な状態にあると思われます。・汚染度前回に比較して計数汚染度はNAS級から等級に変化はなく、良好でした。しかし、フィルタ表面の異物観察で赤錆が観察されたことから、系内で発錆している箇所があると推定されました。・前回同様に全酸価が.mgKOH/gからデータに変化はないものの、当社推奨の管理限界値を超えており、さらに赤外線吸収スペクトルによる分析の結果でも油劣化の兆候を示すカルボン酸の吸収が確認されたことから、油は劣化していることが分かりました。結論軸受は継続使用可能な状態にあるものの、全酸価が上昇しており腐食摩耗の発生が懸念されるレベルまで油劣化が進行していることから以下の対策が必要です。対策過去の他社の事例では、全酸価が上昇したタービン油を継続使用していて、軸受メタルが腐食摩耗により全損した例もありますので、できるだけ早い時期に更油を実施することを推奨します。なお、SOAPの結果、新日石タービンには含まれていないバリウムがppm含まれています。新日石FBKタービンSHなどの添加剤としてバリウムを使用している油種の混合などが考えられます。現在のところ、それによる影響はないと思われますが、念のため混合使用の有無をご確認下さい。全酸価が当社推奨の管理限界値を超え、IRの結果で油劣化の兆候を示すカルボン酸の吸収が確認されました。粘度粘度は.mm/sと新油値.mm/sに比較して粘度変化率は+％で、当社推奨の管理限界値である±％以内にあり、良好と判断します。水分はppmと当社推奨の管理限界値の以下であり、良好と判断します。全酸価全酸価は.mgKOH/gと当社推奨の管理限界値の.mgKOH/gを超えていました。IRIRの結果、油劣化の兆候を示すカルボン酸の吸収が確認されました。は良好と判断します。計数汚染度計数汚染度はNAS級と当社推奨の管理限界値のNAS級以内にあり、良好と判断します。重量汚染度は.mg/mlと当社推奨の管理限界値のmg/ml以内にあり、良好と判断します。機器の潤滑状態摩耗粒子の形態観察の結果、腐食摩耗により発生する赤錆が観察されました。SOAPSOAPの結果、銅がppm、油の添加剤成分として含まれているバリウムがppm検出されました。軸受の摩耗を示す錫が検出されていないことから、良好と判断します。D－SOAPD－SOAPの結果、鉄、銅、油の添加剤成分として含まれているバリウムが共に、外部から混入したと思われるカルシウムが、ナトリウムがと検出されました。軸受の摩耗を示す錫は検出されていないことから、良好と判断します。フェログラフィー異常摩耗の早期発見パラメータであるフェログラフィーのIs値が.と良好の範囲にあるものの、摩耗粒子の形態観察の結果、腐食摩耗により発生する赤錆が観察されました。
報告№107-6029 報告№107-0417 | 分析№107-02237 分析№107-02285 | 107-02285 | 、汚染度、軸受の潤滑状態を確認する。今回の採油は、恒設ドレンラインから機器停止中に全量抜き取り時に合わせて実施している。抜き始め、抜き終わりなど採油のタイミングが不明のため、油中粒子が均一に分散している油循環中に比較し沈降の影響を受け、分析データが高濃度に出る可能性があると思われます。今回の分析は以上のことを踏まえて結果を検討しました。分析の結果、循環中の採油に比較してデータが高目に出る可能性があるにも関わらず、計数汚染度が若干高くなっているものの、異常摩耗の早期発見パラメータがのマイナス乗と良好の範囲にあり、且つ、SOAP／D－SOAPで摩耗により発生した金属元素がほとんど検出されていないことから、機器の潤滑状態は正常であることが確認されました。又、油の基本特性を示す粘度、水分、全酸価、IRの各データは全て良好の範囲にあり、この油は継続使用可能と判断します。機器の潤滑状態をより正確に知るには、粒子の沈降の影響を極力抑え、油中粒子が均一な分散状態に近い状態での採油が望ましく、そのため対象機器の運転中、または停止直後に採油を実施されることを推奨します。
報告№111-00058 報告№111-00058 | 分析№111-000353 分析№111-000353 | 111-000353 | ちょう度値はと新グリース値に比較して低下し、当社推奨の管理下限値を超えていることから、硬化していることが分かりました。硬化したグリースを使用した場合、油分の流動性がなくなり、軸受等で良好な油膜が保持されにくくなる可能性があります。グリースが硬化していたため、グリースを交換されることを推奨します。≪状態監視とパラメータ≫分析の目的および各分析のパラメータは以下の通りです。特性低下目的：グリースの分析結果から、グリースの物理的性状や劣化傾向などを確認する。全酸価JISK赤外線吸収スペクトルJISKちょう度JISK滴点JISK摩耗目的：グリース中の摩耗粒子を分析する事により、回転・摺動部の潤滑状態、摩耗劣化の程度、余寿命などを解析する。摩耗診断電子顕微鏡観察JISKX線マイクロアナリシス油中金属濃度JISK≪分析結果≫特性低下全酸価：良好全酸価.mgKOH/gは新油値の.mgKOH/gに比較し変化はないことから問題は無いと判断します。赤外線吸収スペクトル：良好ちょう度：要処置ちょう度値はと当社推奨の管理下限値であるを超えていました。滴点：良好滴点はと新油値のに比較し高いものの、有機物・有機化合物試験の結果で油劣化の兆候を示すカルボン酸の吸収が見られないことから、問題は無いと判断します。摩耗摩耗診断電子顕微鏡観察・X線マイクロアナリシス：今回は実施していません。油中金属濃度：今回は実施していません。
報告№109-09136 | 分析№109-001160 | 114-001027 | 分析の結果、粘度および水分が当社推奨の管理限界値を超えていました。今後、粘度低下により油膜切れが発生しやすくなり、摩耗が進行することと、金属表面が腐食する腐食摩耗に進展することが懸念されます。対象設備は継続使用可能な状態にあると判断します。但し、黒錆が比較的多く観察されたことから、潤滑部では摩擦熱が高い箇所が発生しており、さらに摩耗が進行することが懸念されるため、以下の対策を推奨します。更油粘度の低下により油膜切れが発生しやすくなり、摩耗が進行することと、水分の影響により金属表面で腐食摩耗が発生し、発生した鉄錆等の粒子が潤滑部に噛み込み摩耗が進行することがありますので、更油を推奨します。また、水分の混入経路を特定しなければ、再び水分の混入が継続する可能性がありますので、水分の混入経路を特定されることを併せて推奨します。点検時期の前倒しSOAP-T法による分析で、鉄がppmと比較的高い値で検出されたことから、鉄を主成分とした部品、例えばシリンダライナやピストンリング等が摩耗していると推定され、また、メタルの主成分である錫がppm、鉛がppm、銅が.ppm検出されたことから、コンロッドメタル、クランクメタルが局部的に摩耗していると推定されます。年前の分析データと今回のデータを比較したところ、メタルの摩耗は継続使用できる範囲にあるものの、ピストンリング/シリンダライナの摩耗が考えられたことから、点検時期の前倒しを検討するよう推奨します。異常摩耗の早期発見のパラメータであるIs値は、前回に比較してレベルから変化はないものの、やや高い値でした。また、潤滑部の摩耗が認められたため、定期的に潤滑油分析を実施し、摩耗推移を監視することが有用と考えます。フェログラフィーで比較的多く観察された粒子は、以下の通りです。正常な摩耗粒子・潤滑状態が正常なマイルド摩耗により発生。黒錆・潤滑状態がやや厳しい凝着摩耗により発生。局部的な厳しい金属接触と高い摩擦熱が発生していたことを示します。黒錆は、摩擦面が将来的に異常摩耗へ進展する可能性を示唆しているため、傾向監視が有用と思われます。詳細は、別紙傾向監視が必要な摩耗粒子をご覧ください。シリンダライナ、ピストンリングの摩耗SOAP-Tで鉄がppmと比較的高い値で検出されたことから、鉄を主成分とした部品、例えばシリンダライナやピストリング等が摩耗している可能性があるため、今後の摩耗進行の監視が有用です。コンロッドメタル、クランクメタル、ピストンピンメタルの摩耗SOAP-Tでメタルの主成分である錫が、鉛がppm、銅がppm検出されたことから、コンロッドメタル、クランクメタル、ピストンピンメタルのいずれかが局部的に摩耗していると推定されます。ディーゼルエンジンのメタルは、別紙コンロッドメタル・クランクメタルの摩耗に示すように、以下の積層構造になっています。ホワイトメタル層ニッケル層銅と鉛の合金であるケルメット層今回、銅が検出されたものの、層目のニッケル、鉛が検出されていないことから、ホワイトメタル層のみの摩耗であると推定され、摩耗は比較的軽微であると思われます。また、銅が比較的高いことから、ピストンピンメタルの可能性も考えられます。ピストンピンメタルは、一般的にリン青銅を使用していることから、ピストンピンメタルで著しく摩耗していることも推定されます。今後、摩耗が進行し異常摩耗に進展することを防止するため、傾向分析による摩耗推移の監視が有用です。酸価は良好です。粘度粘度は、.mm/sと新油値のmm/sに比較して粘度変化率が-％となっており、当社推奨の管理限界値である±％を超えていました。ディーゼルエンジンオイルの粘度低下は、別紙エンジンオイルの粘度低下メカニズムを御覧下さい。水分はppmと当社推奨の管理限界値を超えていました。塩基価はmgKOH/gと新油カタログ値のmgKOH/gに比較して高い値であることから、良好と判断します。新油との比較による評価が必要です。
報告№101-0153 | 分析№101-01313 | 101-01313 | 外部から混入、又は、内部発生した鉄錆が多く見られました。この鉄錆は軌道面、転動面に噛み込み傷が発生し、これが起点となって疲労剥離に進展することが懸念されます。一度油を清浄にすると共に、ヶ月間隔で定期的にトライボ診断を実施し、疲労摩耗の進行状況を確認されることを推奨します。尚、水分がと高い値を示しています。水分の影響で、油膜保持に支障が出るため更油を実施されることを推奨します。粘度は良好です。粘度は.mm/sと新油値mm/sに比較して変化率は-％と当社推奨の管理限界値内にあり、良好と判断します。水分は管理限界値を超えていました。水分はと当社推奨の管理限界値を超えており、更油を実施されることを推奨します。全酸価は良好です。全酸価は.mgKOH/gと新油値.mgKOH/g以内にあり、良好と判断します。IRは良好と判断します。IRチャートに示すように新油に比較して変化はなく良好と判断します。計数汚染度は測定不能でした。計数汚染度はセンサーが目詰まりしたため、測定不能となり、大型の粒子が多いことが想像されました。重量汚染度は当社推奨の管理限界値を超えていました。重量汚染度はmg/mlと当社推奨の管理限界値を超えて汚染されていました。光学顕微鏡写真の結果、鉄錆が多く確認されていることから、重量汚染度が高い要因は、鉄錆によるものと考えられました。機器の潤滑状態SOAPの結果、軸受の摩耗により発生した金属元素は検出されませんでした。SOAPの結果、軸受の摩耗により発生した金属元素は検出されませんでした。その他には、油の添加剤成分であるリンがppm検出されました。D－SOAPの結果、鉄錆が検出されたと考えられる鉄が検出されました。D－SOAPの結果、鉄錆が検出されたと考えられる鉄が検出されました。その他には、外部から混入したカルシウムが、ナトリウムが検出されました。フェログラフィーの結果、外部から混入した、又は、内部発生した鉄錆が多く見られました。摩耗の過酷度を示すフェログラフィーのIs値がの乗とやや高い値を示していました。摩耗粒子の形態観察の結果、外部から混入、又は、内部発生した鉄錆が多く見られました。この鉄錆は軌道面、転動面に噛み込み傷が発生し、これが起点となって疲労剥離に進展することが懸念されます。一度油を清浄にすると共に、ヶ月間隔で定期的にトライボ診断を実施し、疲労摩耗の進行状況を確認されることを推奨します。
報告№109-09136 報告№110-00779 | 分析№109-001160 分析№110-003737 | 110-003737 | Iカップリング発光分光分析供試グリースを分析した結果、検出された金属元素は、SOAPの結果表に示すように、アンチモン、錫、カルシウム、アルミニウム、ナトリウムでした。これらの検出された金属元素から発生箇所を推定するとアンチモン、錫・軸受等カルシウム、アルミニウム、ナトリウム・増ちょう剤であると思われます。このうち、機械部品が摩耗したと思われる元素はのグループです。フェログラフィー摩耗粒子の形態で比較的多く観察された粒子は、潤滑状態が正常な場合に発生する摩耗粒子、繰返し応力を受けて発生する疲労摩耗粒子でした。このような摩耗粒子が観察された場合には、潤滑部では正常なマイルド摩耗と疲労による疲労摩耗が発生していることが分かります。グリースの物理的性状IRの結果、油劣化の兆候を示すカルボン酸の吸収が確認されていないことから、良好と判断します。ベアリングの検査ベアリングの内輪シャフト側および外輪ハウジング側の傷とベアリングの回転状況を確認しました。内輪：傷なし外輪：傷なし回転：良好 軸受は継続使用可能な状態にあると判断します。但し、摩耗粒子の形態に疲労により発生する疲労摩耗粒子が観察されていることから、転がり軸受の軌道面では局部的に疲労摩耗が発生していると思われます。そのため、継続して使用した場合、この摩耗による軌道面の損傷が起点となって、フレーキングに進展することが懸念されるため、AE診断法や振動診断法などにより状態を監視しながら管理されることを推奨します。
報告№109-09136 報告№114-00120 | 分析№109-001160 分析№114-000353・354・355 | 114-000353_354_355 | TS-の効果重量汚染度の結果、TS-投与前に比較してTS-投与後・濾過前のデータが減少しており、フィルタグラムでもTS-投与前では粘ちょう物が多く観察され、フィルタ表面で乾燥してひび割れが起こっているのに対して、TS-投与後・濾過前では、粘ちょう物が溶解されているのが分かります。表に示すとおりスラッジ除去率は%であることから、TS-の効果が確認されています。また、計数汚染度も濾過前がNAS級以上、濾過後がNAS級とランク低下し、汚染度が改善されていることから、濾過の効果も確認されています。表TS-の効果確認投与前 投与後 スラッジ除去率 . 油の劣化次ページ表に示すとおり、酸価は上昇し、IRでcm-付近にピークが確認されています。また、RBOTも減少していますが、これらはTS-を投与した影響であり、劣化によるものではありません。
報告№109-09136 報告№111-00297 | 分析№109-001160 分析№111-001408 | 111-001408 | 軸受は継続使用可能な状態にあると判断します。前回に比較してSOAP／D－SOAPの結果で、鉄濃度に変化はなく、異常摩耗の早期発見パラメータであるフェログラフィーのIs値がのマイナス乗と良好でした。前回に比較して計数汚染度はNAS級からNAS級にランク増加したものの、当社推奨の管理限界値内にあり、良好でした。分析結果は良好と判断します。計数汚染度計数汚染度はNAS級と当社推奨の管理限界値のNAS級以内にあり、良好と判断します。重量汚染度は.mg/mlと当社推奨の管理限界値のmg/ml以内にあり、良好と判断します。機器の潤滑状態機器の潤滑状態は正常と判断します。SOAPSOAPの結果、油の添加剤成分であるリンが検出されました。摩耗により発生する鉄が検出されていないことから、良好と判断します。D－SOAPD－SOAPの結果、摩耗により発生する鉄が検出されていないことから、良好と判断します。フェログラフィー異常摩耗の早期発見パラメータであるフェログラフィーのIs値がのマイナス乗と良好の範囲にあり、潤滑状態は正常と判断します。
報告№103-4566 | 分析№103-03067 | 103-03067 | 負荷試験後の給油口から採油した試料油を分析した結果、ドレンから採油した試料油に比較し、粒度分布とIs値がやや小さくなっていることがわかりました。但し、観察される摩耗粒子には、ドレンから採油した試料油に比較し数μm～μm程度のシビア摩耗粒子が多く観察されているのが特徴的でした。これは、エンジン内の摺動面の微小領域で混合潤滑と呼ばれる状態が発生していることを示すものです。シビア摩耗とマイルド摩耗とで摩耗速度を比較した場合、シビア摩耗はマイルド摩耗より二桁ほど速いことが知られており、シビア摩耗の発生する潤滑状態は、管理上注意が必要です。これらのことは、異常摩耗の早期発見パラメータであるIs値がの乗と良好の範囲にあるものの、観察された摩耗粒子が、やや厳しい潤滑状態で発生するシビア摩耗粒子が観察されたこと。以上のことから判断しました。
報告№104-0124 報告№104-0124 | 分析№104-00966 分析№104-00966 | 104-00966_GRF流体継手_チェック済み | 本トライボ診断は、潤滑油を分析し、分析結果から潤滑、汚染状態及び機器の潤滑状態を評価することを目的としました。診断の結果、下図aに示すスクイ管上部のプレート等のアルミニウム合金を使用した箇所の摩耗が確認されました。摩耗は、このプレート部のボルトのゆるみや、回転による振動等が原因で摩耗が発生していると思われます。流体継手の主要部品である転がり軸受の寿命を示す摩耗粒子は確認されておらず、継続使用可能な状態にあると判断できるものの、今後、アルミニウム合金の摩耗粒子の影響で、ころがり軸受軌道面の油膜切れが発生し、疲労摩耗の引き金となる可能性があるため注意が必要です。以上のことから、摩耗の発生箇所を確認するとともに、油濾過を実施することを推奨します。これらのことは、以下のことから判断しました。計数汚染度がNAS級以上と非常に汚染されていたことD-SOAPの結果、アルミニウムが検出されたこと摩耗粒子の形態観察の結果、アルミニウム合金の摩耗粒子が多く確認されたこと尚、を示す粘度、水分、全酸価、IRの各データは全て良好であり、継続使用可能と判断します。
報告№109-09136 報告№110-00319 | 分析№109-001160 分析№110-001319 | 110-001319 | は、油の粘度、油中のスラッジの発生量を判断パラメータに、粘度、全酸価、IR、RBOTで評価します。分析の結果、油の粘性を示す粘度は、新油値の.mm/sに比較して粘度変化率が-％の.mm/sとほぼ変化はなく、また油中のスラッジの発生量を示す全酸価は、新油値の.mgKOH/gに比較して大きな変化のない.mgKOH/gと劣化は確認されなかった。さらにはIRの結果でも油が劣化した場合に発生するカルボン酸の発生も確認されていないものの、酸化防止剤のピークが減少し、酸化防止剤の残存量を示すRBOTは、限界値minに比較してminと当社推奨の管理限界値以下にありました。但し、IRの結果、新油のIRスペクトルと一致しない箇所が確認されたことから、異種油の混入または油名の誤りなどが考えられます。一方、油中の水分を計測した結果、水分はと新油と同等であり、継続使用可能な状態にあることが確認されました。結論IRの結果から異種油の混入または油名の誤りの可能性がありますので、再度ご確認下さい。これらのことが確認されなかった場合は、潤滑油は酸化防止剤の減少と判断されますので、以下の対策が必要となります。酸化防止剤の減少により、基油の劣化に進展することが懸念されるため、更油を推奨します。
報告№109-09453 報告№109-09453 | 分析№109-002829 分析№109-002829 | 109-002829 | 潤滑油が変色した要因は、以前分析を実施した号機同様に摩耗粒子の発生により汚染度が増加したためと考えられました。摩耗粒子の形態と材質から、摩耗の発生箇所は黄銅を使用しているオイルリング、と低炭素鋼を使用しているオイルリングリテーナーと考えられます。オイルリングが摩耗する原因は、オイルリングの回転バランスがやや悪くなるなど、オイルリングが円滑に回転せず主軸の回転とともに左右に触れ回ることでリテーナーに接触し、結果としてリングやリテーナーが摩耗していることが考えられます。対策オイルリングの点検オイルリングが円滑に回転するためのバランス調整が必要と思われます。一般に、長期使用したり、起動停止が頻繁なオイルリングは、主軸との接触部が一様な摩耗ではなく偏摩耗していることが多く、そのため、回転バランスが悪くなることがあります。主軸から外してバランスを確認することが必要と推定されます。充填油の清浄度管理オイルリングの摩耗は、給油時の汚染度に大きく影響を受けることがあります。そのため、充填時の潤滑油汚染度はNAS級程度の清浄度にする必要があります。オイルバスの清掃変色の原因である鉄系および銅系粒子は、更油を実施しただけでは油槽底部に残留する場合が多く、残留していた場合、更油後も比較的短期間で潤滑油に混入し、結果として変色が確認されます。本設備の油量は、.Lと少量であることから、更油を実施する際には、油槽内を油性洗浄液などで粒子が残留しないように清浄に清掃し、充填する新油はNAS級以上の清浄度にして使用することを推奨します。オイルリングン回転状況確認今後は、日常点検の際にオイルリングの回転状況を確認することも併せて推奨します。汚染度、潤滑状態、）汚染度・パラメータ：計数汚染度重量汚染度光学顕微鏡各パラメータの説明、分析目的については添付資料を参照計数汚染度が当社推奨の管理限界値に到達し、汚染物の中にはμmサイズの摩耗粒子が確認されました。計数汚染度計数汚染度は、NAS級と当社推奨の管理限界値のNAS級以内にあるものの、やや高い値でした。本試料油は、採油量が少なかったため参考値としてお考え下さい。EMBEDExcel.Sheet.重量汚染度が.mg/mlと当社推奨の管理限界値mg/ml以内にあり、良好と判断します。本試料油は、採油量が少なかったため参考値としてお考え下さい。EMBEDExcel.Sheet.光学顕微鏡観察フィルタグラムでμmサイズの摩耗粒子が観察されました。）潤滑状態・パラメータ：摩耗診断油中金属濃度）各パラメータの説明、分析目的については添付資料を参照摩耗粒子診断で異常摩耗の早期発見パラメータであるIs値がの乗とやや高く、潤滑状態はやや厳しい状態にあることが分かりました。摩耗粒子の観察結果で切削摩耗が確認され、フィルタ表面の異物観察では銅系粒子が観察されました。SOAPで銅が多く検出されたことから、潤滑状態がやや厳しくなったのは、オイルリングおよびオイルリングリテーナーの摺動部で油膜切れが発生したためと考えられます。摩耗診断異常摩耗の早期発見パラメータであるフェログラフィーのIs値がの乗とやや高く、摩耗粒子の形態観察では異物の噛み込みにより発生する切削粒子が比較的多く観察されました。油中金属濃度をご参照ください。）油中金属濃度で鉄、鉛、銅が比較的多く検出されました。）・パラメータ：IRを示すIRが良好の範囲にあることから、この油は継続使用可能と判断します。IRIRによる分析の結果、IRチャートに示すように新油に比較して成分の変化はなく、良好と判断します。
報告№109-09136 報告№111-00647 | 分析№109-001160 分析№111-003235 | 111-003235 | 潤滑油は継続使用可能な状態にあると判断します。前回同様に粘度、全酸価、IR、RBOTの各データは良好でした。油の余寿命は、使用油の使用期間または使用時間が不明であったため、ご依頼の油の余寿命に関する検討は行えませんでした。但し、分析の結果で新油値がminであったことから、使用期間を仮にヶ月間と仮定すれば余寿命は十二分にあると言えます。可能であれば、使用期間、あるいは使用時間の情報をご提供下さい。前回同様に水分は良好でした。
報告№109-09136 報告№112-00290 | 分析№109-001160 分析№112-001170 | 112-001170 | 潤滑油は継続使用可能な状態にあると判断します。但し、今後は障害予防を目的に以下の対策を推奨します。追加分析消泡性能が低下した場合、ギヤ歯面での油膜形成に影響が出て摩耗が進展することがありますので、フェログラフィーおよびSOAP-Tを追加して摩耗により発生する油中金属濃度や潤滑状態を確認することを推奨します。泡立ち試験泡立ち試験の結果は、-と新油値が-であるのに比較して高い値となっていたことから、消泡性能が低下していることが分かりました。今後の使用状況によっては油の酸化劣化が進行したり、ギヤ歯面およびベアリング軌道面で油膜切れが発生したりする場合があるため、消泡剤の添加による消泡性能の改善など何らかの対応が必要になると思われます。分析結果泡立ち試験の結果、消泡性能が低下していることが確認されました。粘度粘度はmm/sと新油値mm/sに比較して、粘度変化率は-％で、当社推奨の管理限界値である±％以内にあり、良好と判断します。泡立ち試験泡立ち試験は-と新油に比較して高い値でした。水分はと当社推奨の管理限界値の以下であり、良好と判断します。酸価は.mgKOH/gと新油値.mgKOH/gに比較して高いものの、IRの結果で油劣化の兆候を示すカルボン酸の吸収が確認されていないことから、良好と判断します。
報告№109-09136 | 分析№109-001160 | 113-001716 | 潤滑油および対象設備は継続使用可能な状態にあると判断します。但し、将来的な摩耗進行の有無を確認するためにも傾向監視を継続することが有効です。定期的な分析今後懸念される切削摩耗、凝着摩耗、疲労摩耗の進行を監視するため、定期的に分析を実施することを推奨します。はフェログラフィーおよびSOAP-Tの結果から総合的に判断した結果、継続使用は可能ですが、機器の機能を保持するためにも傾向管理が有用と考えます。フェログラフィー【定量分析：Is値】Is値は異常摩耗の早期発見パラメータのつで、摩耗程度を定量化するために用います。Is値はの乗と低い値でした。フェログラフィー【定性分析：摩耗粒子および摩耗形態観察】分析結果から比較的多く観察された粒子は、以下の通りでした。正常な摩耗粒子・潤滑状態が正常なマイルド摩耗により発生。切削粒子・異物や金属表面の微小突起による切削摩耗により発生。シビア粒子・潤滑状態がやや厳しい凝着摩耗により発生。金属潤滑部が局部的に油膜切れを起していると考えられます。疲労摩耗粒子・繰返し応力を受けて発生。黒錆・潤滑状態がやや厳しい凝着摩耗により発生。局部的に金属接触が厳しく、且つ、高い摩擦熱が発生していると考えられます。観察された摩耗粒子の中でも切削粒子、シビア粒子、黒錆は、将来的な異常摩耗の進行に繋がる可能性を示唆しているため、傾向監視が必要と思われます。詳細は、別紙傾向監視が必要な摩耗粒子をご覧ください。Iカップリング発光分光分析【SOAP-T】検出された金属元素から発生箇所を推定すると、以下の通りでした。鉄、鉛、銅、亜鉛・ギヤ、軸受等リン、カルシウム、ナトリウム、マグネシウム・外部混入異物粘度、水分、酸価の各データは良好でした。
報告№109-09249 報告№111-00162 | 分析№109-001747 分析№111-000842 | 111-000842 | 潤滑油および軸受は継続使用可能な状態であると判断します。但し、フィルタ表面の異物観察でやや大型の摩耗粒子が観察されており、今後摩耗の進行が懸念されるため、以下の対策を推奨します。摩耗の進行を監視するため、定期的に分析を実施し、摩耗の進行状況を確認することを推奨します。フェログラフィー異常摩耗の早期発見パラメータとして摩耗粒子を定量化して評価するフェログラフィーのIs値は、潤滑状態が厳しいの乗でした。摩耗粒子の形態で比較的多く観察された粒子は、潤滑状態が正常な場合に発生する摩耗粒子でした。これらの摩耗粒子が観察された場合、潤滑部で発生している摩耗形態は、正常なマイルド摩耗が発生していることが分かります。Iカップリング発光分光分析供試のタービン油を分析した結果、検出された金属は油中金属元素の結果表に示すように、鉄、鉛、銅、錫、亜鉛、カルシウム、ケイ素、ナトリウムでした。これら検出された金属元素から発生箇所を推定すると、鉄、鉛、銅、錫・軸受等亜鉛、カルシウム、ケイ素、ナトリウム・外部混入異物であると思われます。このうち、機械部品が摩耗したと思われる元素はのグループです。ケイ素の検出金属濃度でケイ素がppm検出されました。一般に、潤滑油中からケイ素が検出された場合の原因として、シリコン油或いは、シリコン系の添加剤が検出されるフェログラフィーおよびフィルタ表面の異物観察で砂が多く観察されて検出されるシリコングリースをシール部に塗布している場合、このシリコングリースが潤滑油に混入して検出されるなどが挙げられますが、今回検出が比較的高濃度であることからの可能性が考えられます。については、分析結果では確認することが出来ませんので、これに関する情報があれば提供をお願いします。汚染粒子数はやや高い値でした。フィルタ表面の異物観察で鉄錆、砂等が観察されたことから、汚染度が高い要因は、摩耗と外部混入異物の影響と思われます。粘度、全酸価、酸化安定度、有機物・有機化合物の各データは良好でした。分析結果特性低下特性低下に係るパラメータの分析結果は良好と判断します。粘度粘度はmm/sと新油値mm/sに対する粘度変化率は-％で、当社推奨の管理限界値である±％以内にあり、良好と判断します。全酸価添加タービン油の全酸価は、油メーカによって初期値が違うため統一した管理基準を設定するのが困難であることから、当社では管理限界値を設定しておらず、新油分析値との比較及び他の分析項目の結果より全酸価の状態判断を行います。その結果、全酸価は.mgKOH/gと新油値.mgKOH/gに比較して若干高くなっていますが、IRチャートに示すように劣化の兆候として現れるカルボン酸などの有機物・有機化合物の発生が確認されていないことから、良好と判断します。酸化安定度酸化安定度はminであり、当社推奨の管理限界値のmin以上であることから良好と判断します。有機物・有機化合物有機物・有機化合物は、IRチャートによる新油分析値との比較の結果、cm-付近に劣化の兆候を示すカルボン酸の吸収が確認されていないことから、良好と判断します。色相はLであり、新油値のL.に比較して大きな変化はないことから、良好と判断します。汚染に係るパラメータの分析結果は、汚染粒子数がやや高い値でした。水分はppmであり、当社推奨の管理限界値の以下であることから良好と判断します。汚染粒子数はNAS級であり、当社推奨の管理限界値のNAS級以内であるものの、やや高い値でした。汚染度物重量はmg/mlであり、当社推奨の管理限界値のmg/ml以内であることから良好と判断します。摩耗フェログラフィーによる摩耗粒子の観察の結果、潤滑状態が正常な場合に発生する摩耗粒子が比較的多く観察されました。異常摩耗の早期発見パラメータであるフェログラフィーのIs値がの乗と高く、摩耗粒子の形態観察の結果、潤滑状態が正常な場合に発生する摩耗粒子が比較的多く観察されました。金属濃度SOAP法により金属濃度を測定した結果、潤滑箇所で発生する金属接触によって検出される鉛がppm、外部から混入したと思われる亜鉛、カルシウムがppm、ケイ素がppm検出されました。金属濃度酸溶解法により金属濃度を測定した結果、潤滑箇所で発生する金属接触によって検出される鉄が、鉛が、銅が、錫が、外部から混入したと思われる亜鉛が、カルシウムが、ナトリウムが検出されました。
報告№103-8058 | 分析№103-01145 | 103-01145 | 精点Aを実施した結果、摩耗粒子形態観察で、μmサイズのシビア粒子が見られました。観察されたシビア粒子は、視野に個と少ないため現状の潤滑状態は正常と判断しますが、シビア粒子は金属接触を伴う混合潤滑で発生するため、今後も監視が必要です。混合潤滑状態が進行することも懸念されるため、ヶ月後に精点Bを実施し、汚染状況及び摩耗の進行状況を確認されることを推奨します。これらのことは、異常摩耗の早期発見パラメータであるフェログラフィーのIs値が、.と良好の範囲にあるものの、摩耗粒子の形態観察の結果、金属接触が厳しい場合に発生するμmサイズのシビア粒子、外部から混入した異物が見られたことから判断しました。
報告№109-09136 報告№112-00644 | 分析№109-001160 分析№112-002890 | 112-002890 | 分析の結果、潤滑油は継続使用可能な状態にあると判断します。但し、IRの結果、新油のIRスペクトルと一致しない箇所が確認されたことから、以下の対策を推奨します。異種油の混入および油名の確認分析データから新油と一致しないデータが確認されたことから、異種油の混入または油名が違っている可能性があります。油は設備の条件にあった適正な性能のものを使用することが重要であるため、異種油の混入の有無、油名を再確認することを推奨します。粘度、酸価の各データは良好でした。但し、IRの結果、新油のIRスペクトルと一致しない箇所が確認されたことから、異種油の混入または油名の誤りなどが考えられます。尚、RBOTは、新油値に比較して大きな値であり減少傾向は確認されませんでした。このことから、酸化防止剤の消耗は確認されず、この油は継続使用可能な状態にあると判断できました。水分は良好でした。
報告№109-09136 報告№111-00053 | 分析№109-001160 分析№111-000152 | 111-000152 | 更油からの使用時間をもとに潤滑油の余寿命を評価したところ、潤滑油は次回定検まで使用可能と判断できました。次回定検時に更油を実施しない場合は、酸化安定度を知るための分析を実施し、余寿命を確認することを推奨します。酸化安定度はminであり、当社推奨の管理限界値のmin以上であることから、良好と判断します。
報告№107-4551 報告№107-4551 | 分析№107-02641 分析№107-02641 | 107-02641 | トライボ診断の結果、粘度、泡立ち試験を除く項目は良好でした。粘度はmm/sと新油値mm/sに比較して、粘度変化率は-％で、当社推奨の管理限界値である±％以内にあるものの、低下していることが確認されました。今後、粘度の低下により油膜切れが発生し、金属接触が発生することが懸念されるため、計画的に更油されることを推奨します。泡立ち試験の結果は、一般的には消泡性能が低くいと判断できる値の-ですが、新油値の-と同レベルにあったため、良好と判断します。一方、潤滑状態指数はのマイナス乗と濾過設備のない機器であれば正常な潤滑状態にあると判断できる状況であり、摩耗粒子はほとんど観察されませんでした。但し、潤滑油の摩耗粒子はフィルタに捕捉され、異常な摩耗状態が発生したとしても正常な潤滑状態にあると誤認してしまう可能性があります。フィルタの捕捉の影響による誤認を避けるため、今後の診断に当たっては、これまでの採油箇所に加え、フィルタの捕捉物も分析し、その結果から潤滑状態を評価することを推奨します。尚、フィルタ捕捉物の分析を実施する際には、フィルタ流量、フィルタ使用時間、主機稼働時間などの追加情報が必要です。粘度が当社推奨の管理限界値内にあるものの、低下していました。泡立ち試験の結果、消泡性能が低いと判断できる値であるものの、新油と同レベルにありました。粘度は当社推奨の管理限界値内にあるものの、低下していました。粘度はmm/sと新油値mm/sに比較して、粘度変化率は-％で、当社推奨の管理限界値である±％以内にあるものの、低下していました。粘度は.mm/sでした。粘度は.mm/sでした。粘度指数はでした。粘度指数はでした。泡立ち試験は-でした。泡立ち試験は-と新油と同レベルにあり、消泡性能が新油と同レベルにあることが確認されました。水分は良好。水分はと当社推奨の管理限界値の以下であり、良好と判断します。全酸価は良好。全酸価はmgKOH/gと新油値mgKOH/g以内であり、良好と判断します。機器の潤滑状態精密な濾過設備がない機器であれば、潤滑状態指数は正常の範囲にあると判断します。潤滑状態指数は正常の範囲にあると判断します。異常摩耗の早期発見パラメータである潤滑状態指数がのマイナス乗と、精密な濾過設備がない機器であれば、潤滑状態指数は正常の範囲にあると判断します。
報告№109-09136 報告№112-00561 | 分析№109-001160 分析№112-002306 | 112-002306 | グリースグリースはちょう度の低下が確認されていることから、以下の対策を推奨します。軸受分析の結果、軸受は継続使用可能な状態にあると判断します。但し、将来的な摩耗進行の有無を確認するためにも傾向監視を継続することが有効です。グリースの交換ちょう度の低下がみられ、グリースが硬化していることが確認され、今後、油分の流動性がなくなり、軸受等で良好な油膜が保持されにくくなる可能性があるため、グリースを交換されることを推奨します。定期的な分析今後懸念される摩耗の進行を監視するため、定期的に分析を実施することを推奨します。グリースのちょう度は当社推奨の管理限界値を超え、水分はやや高い値でした。ちょう度ちょう度は、と当社推奨の管理上限値のより低くなっており、グリースが硬化していることが分かりました。硬化したグリースを使用した場合、油分の流動性がなくなり、軸受等で良好な油膜が保持されにくくなる可能性があります。滴点滴点は、と新グリース値のに比較して低下しているものの、良好と判断します。酸価は、mgKOH/gと新グリース値のmgKOH/g以下であり、良好と判断します。IRIRチャートの結果、新グリースと使用グリースのスペクトルパターンはほぼ一致し、また、油劣化の兆候を示すカルボン酸の吸収が確認されていないことから、良好と判断します。水分グリースの水分は、ppmと新グリース値のppmを超えていました。水分が増加すると、油膜形成の阻害、腐食の原因に加え、増ちょう剤の網目構造の破壊などを起こし、軟化することが懸念されます。はフェログラフィーおよびSOAP-Tの結果から総合的に判断した結果、継続使用は可能ですが、機器の機能を保持するためにも傾向管理が有用と考えます。フェログラフィー【定性分析：摩耗粒子および摩耗形態観察】分析結果から比較的多く観察された粒子は、以下の通りでした。正常な摩耗粒子・潤滑状態が正常なマイルド摩耗により発生。Iカップリング発光分光分析【SOAP-T】検出された金属元素から発生箇所を推定すると、以下の通りでした。鉄、鉛、錫・軸受等ニッケル、リン、亜鉛、カルシウム、ナトリウム、マグネシウム・添加剤、増ちょう剤鉄以外に、鉛、錫が比較的高い値でした。これらの元素が含まれている材質には、一般にすべり軸受に使用されるホワイトメタルがありますが、本軸受は転がり軸受であり、材質でホワイトメタルを使用している箇所は確認されませんでした。その他に使用している箇所として考えられるのは、転がり軸受の保持器が考えられます。保持器の材質は、鋼板SリンCC、銅合金、アルミ合金、樹脂などを使用することがあります。この中で、これらの元素が含まれている材質はアルミ合金が該当しますが、グリース分析の結果からアルミニウム濃度は検出されていないことから、保持器が摩耗したものである可能性は低いと考えられました。グリースは流動性が低く、新グリースを補給しても油槽内にある全てのグリースが入れ替わることは困難であることから、今回使用されているグリースに入っていない成分が検出された要因は、以前使用していたグリースに含まれていた金属成分が、今回の使用グリースと混合して検出されたと推定されます。
報告№108-5077 報告№108-5077 | 分析№108-02807 分析№108-02807 | 108-02807 | トライボ診断の結果、泡立ち試験を除く項目は良好です。泡立ち試験の結果は、一般的には消泡性能が低くいと判断できる値の-ですが、新油値の-と同レベルにあったため、良好と判断します。機器の潤滑状態潤滑状態指数はのマイナス乗と濾過設備のない機器であれば正常な潤滑状態にあると判断できますが、ギヤボックスの油系統にはインラインフィルタとオフラインフィルタがあり、μmサイズ以上の粒子の大部分は捕捉され、異常な摩耗状態が発生したとしても正常な潤滑状態にあると誤認してしまう可能性があります。そこで、フィルタが設置されていない場合の潤滑状態を、一般的なフィルタの効率である.と仮定し、粒子の発生状況から潤滑状態を推定します。その結果、ギヤは継続使用可能な状態にあると思われますが、潤滑状態指数は摩耗がやや厳しい状態であるの乗領域にあると推定できます。推定結果は、フィルタの濾過効率を仮定して求めたものですが、フィルタがない状態では油中の粒子濃度は現在より高いことは明らかです。そのためヶ月後に再度分析を実施し、摩耗進行の有無をチェックすることを推奨します。尚、フィルタの捕捉の影響による誤認を避けるため、これまでの採油箇所に加え、インラインフィルタやオフラインフィルタの捕捉物も分析し、その結果から潤滑状態を評価することを提案します。フィルタ捕捉物の分析を実施する際には、フィルタ使用時間の情報をご提供いただけますようお願い致します。泡立ち試験の結果、消泡性能が低いと判断できる値であるものの、新油と同レベルにあると判断します。粘度は良好。粘度は.mm/sと新油値.mm/sに比較して、粘度変化率は-.％で、当社推奨の管理限界値である±％以内にあり、良好と判断します。粘度はmm/sとなっています。粘度はmm/sとなっています。粘度指数はとなっています。粘度指数はとなっています。泡立ち試験は-となっています。泡立ち試験は-と新油と同レベルにあり、消泡性能が新油と同レベルにあると判断します。水分は良好。水分はppmと当社推奨の管理限界値の以下であり、良好と判断します。全酸価は良好。全酸価は.mgKOH/gと新油値.mgKOH/gに比較して高いものの、IRの結果で油劣化の兆候を示すカルボン酸の吸収が確認されていないことから、良好と判断します。機器の潤滑状態精密な濾過設備がない機器であれば、潤滑状態指数は正常の範囲にあると判断します。潤滑状態指数は正常の範囲にあると判断します。異常摩耗の早期発見パラメータである潤滑状態指数がのマイナス乗と精密な濾過設備がない機器であれば、潤滑状態指数は正常の範囲にあると判断します。
|  | 100-00480 | 摩耗の原因は、ギヤ歯面の摺動面のグリースが遠心力等で減少していた。ミスアライメント等が原因で振動が発生していた。の点が推定されました。この点について確認されることを推奨します。尚、グリースの性状を示すちょう度滴点全酸価IRの各データは、ヶ月間使用しても良好であることが確認されましたが、摩耗の進行状況を把握する事ですので、再分析されることを推奨します。
報告№109-09136 | 分析№109-001160 | 113-001565 | 潤滑油および軸受は継続使用可能な状態にあると判断します。Is値は異常摩耗の早期発見のパラメータのつで、摩耗粒子を定量化するために用います。前回に比較して、Is値はのマイナス乗からマイナス乗に低下し、潤滑状態は正常と判断します。．計数汚染度は前回に比較してNAS級からNAS級とランク低下し、当社推奨の管理限界値以下であり、良好でした。．前回同様に粘度、水分、全酸価、IR、RBOTの各データは良好でした。
報告№109-09136 報告№112-00251 | 分析№109-001160 分析№112-000984 | 112-000984 | 前回の分析と同様にオイルリングが摩耗しているのかを確認する。前回同様に摩耗粒子の形態観察およびフィルタ表面の異物観察でオイルリングの摩耗により発生する銅合金が観察されました。しかし、計数汚染度はランク低下し、SOAP／D－SOAPの銅濃度に大きな変化はないことから、摩耗は安定しているものと推定されます。潤滑油および軸受が継続使用可能かを確認する。潤滑油の劣化は確認されておらず、摩耗状態も正常な状態にあることから、潤滑油および軸受は継続使用可能な状態にあると判断します。フェログラフィーおよびSOAP／D－SOAPの結果から総合的に判断した結果、正常な状態にあると考えられます。フェログラフィー【Is値】Is値は異常摩耗の早期発見パラメータのつで、摩耗粒子を定量化するために用います。今回のIs値はのマイナス乗と低い値でした。フェログラフィー【摩耗粒子および摩耗形態】分析結果から比較的多く観察された粒子は、以下の通りでした。正常な摩耗粒子・潤滑状態が正常なマイルド摩耗により発生。銅系シビア粒子・潤滑状態がやや厳しい凝着摩耗により発生。金属潤滑部が局部的に油膜切れを起していると考えられます。Iカップリング発光分光分析【SOAP／D－SOAP】検出された金属元素から発生箇所を推定すると、以下の通りでした。銅、亜鉛・軸受等バリウム・添加剤ナトリウム・外部混入異物このうち、機械部品が摩耗したと思われる元素はのグループです。前回に比較して計数汚染度はNAS級からNAS級にランク低下し、重量汚染度は.mg/mlから変化はなく、共に良好でした。前回同様に粘度、水分、酸価、IR、RBOTの各データは良好でした。
報告№109-09249 報告№111-00569 | 分析№109-001747 分析№111-002650 | 111-002650 | 潤滑油は継続使用可能な状態であり、また運転中における潤滑状態も正常であったものと判断します。本試料油は、汚染や摩耗に関するデータが異常として出やすいドレンバルブから採油されたにもかかわらず、分析の結果は全ての分析項目の値が当社推奨の管理基準値を満たしており、新油分析値との比較結果も問題となる値はありませんでした。分析結果特性低下特性低下に係るパラメータの分析結果は良好と判断します。粘度粘度はmm/sと新油値mm/sに対する粘度変化率は+％で、当社推奨の管理限界値である±％以内にあり、良好と判断します。全酸価添加油の全酸価は、油メーカによって初期値が違うため統一した管理基準を設定するのが困難であることから、当社では管理限界値を設定しておらず、新油分析値との比較及び他の分析項目の結果より全酸価の状態判断を行います。その結果、全酸価は.mgKOH/gと新油値.mgKOH/gに比較して変化はないことから、良好と判断します。酸化安定度酸化安定度はminであり、当社推奨の管理限界値のmin以上であることから良好と判断します。有機物・有機化合物有機物・有機化合物は、IRチャートによる新油分析値との比較の結果、cm-付近に劣化の兆候を示すカルボン酸の吸収が確認されていないことから、良好と判断します。色相はL.であり、新油値のL.に比較して大きな変化はないことから、良好と判断します。汚染に係るパラメータの分析結果は良好と判断します。水分はppmであり、当社推奨の管理限界値の以下であることから良好と判断します。汚染粒子数はNAS級であり、当社推奨の管理限界値のNAS級以内であることから良好と判断します。汚染度物重量は.mg/mlであり、当社推奨の管理限界値のmg/ml以内であることから良好と判断します。摩耗運転中における潤滑状態は正常であったものと判断します。異常摩耗の早期発見パラメータであるフェログラフィーのIs値がのマイナス乗と良好の範囲にあったことから、潤滑箇所の潤滑状態は正常と判断します。金属濃度SOAP法により金属濃度を測定した結果、金属元素は検出されなかったことから、潤滑箇所で発生する金属接触による摩耗や、外部からの異物などの混入は見られず良好と判断します。金属濃度酸溶解法により金属濃度を測定した結果、外部から混入したと思われるカルシウム、ナトリウムが共にと僅かに検出されましたが良好と判断します。
報告№109-09136 報告№114-00149 | 分析№109-001160 分析№114-000457 | 114-000457 | 分析の結果、計数汚染度はNAS級以上と当社推奨の管理限界値を超えています。フェログラフィーの結果、異常摩耗の早期発見パラメータであるIs値がレベルと非常に高く、摩耗粒子の形態観察で疲労摩耗粒子が比較的多く観察されており、さらにSOAP-Tで鉄濃度が非常に高い値です。以上の結果から潤滑油が黒くなった原因は、チェーンおよびギヤの摩耗によるものと推定されます。今回観察された摩耗粒子の組成をSEM・XMAで詳細に調べた結果、別紙電子顕微鏡およびXMAによる摩耗粒子の組成割合に示すとおり、鉄、クロム、マンガン、亜鉛、モリブデンを含む粒子であることが分かります。材質はクロムモリブデン鋼、亜鉛はメッキであると推定されます。このまま継続使用した場合、油中の汚染物が潤滑部に噛み込み、さらに摩耗が進行することが懸念されるため、以下の対策を推奨します。尚、IRは当社に新油データがないため、比較して評価することが出来ませんでした。更油およびケース内の清掃油中の汚染度が高いことから、摩耗粒子や異物等が潤滑部に噛み込むことによる摩耗の進行が懸念されるため、更油を推奨します。更油をする際には、ケース内を清掃し、更油する新油もNAS級程度の清浄な潤滑油を更油することを推奨します。最適な採油方法正確なデータによる診断を行うためにも、今後の採油は、極力運転中もしくは停止直後の油槽中層部から実施されることを推奨します。
報告№108-7004 報告№108-7004 | 分析№108-00437 分析№108-00439 | 108-00439 | 本設備は、ラックローラとギヤが噛み合い、上下に稼動する設備です。分析の結果、摩耗粒子の形態観察でラックローラとギヤ歯面の噛み合い部分の摩耗により発生したと推定されるμm以下の鉄系摩耗粒子が観察されました。観察された摩耗粒子は、潤滑状態が正常な状態により発生する摩耗粒子であることから、ラックローラおよびギヤ歯面は継続使用可能と判断します。但し、SOAP／D－SOAPで鉄が多く検出され、摩耗粒子の形態観察で外部から混入したと思われる鉄錆、砂等が多く観察されました。これらの外部混入異物は、ラックローラのケース開口部から混入したものと考えられます。今後、ラックローラとギヤ歯面の噛み合い部分にこれらの異物が噛み込み、ローラに傷がついてクラックの起点になる場合があるため、定期的に分析を実施し、摩耗の進行状況を確認することを推奨します。一方、グリースの物理的性状を示すIRで劣化の兆候を示すカルボン酸の吸収が確認されなかったことから、グリースは継続使用可能な状態であると判断します。尚、報告書の管理表中に示しているSOAP／D－SOAPは、グリース潤滑の場合、摩耗粒子が均一に分散していないため、測定値が大きく変動することがありますので参考値としてお考え下さい。
報告№106-0246 報告№106-0246 | 分析№106-01362 分析№106-01362 | 106-01362 | 経緯号STの弁テストの際に不具合が発生した。号STも同様の不具合が発生することが懸念された。目的潤滑状態を確認し、号ST同様に弁動作の不具合が発生しないかを確認する。考察分析の結果、号STも号ST同様に弁動作不具合発生の可能性があると推定されました。これらのことは、計数汚染度がNAS級と当社推奨の管理限界値に到達し、号STの倍程度になっていたこと異常摩耗の早期発見パラメータであるフェログラフィーのIs値がと良好の範囲にあるものの、摩耗粒子形態観察で号ST同様に外部から混入した鉄錆、砂がやや多く観察されました。D－SOAPの結果、鉄がppm検出されたこと以上のことから判断しました。今後の対策油の汚染は、軸受の摩耗に影響を与える因子である以外に、バルブ類が系統にある場合、汚染物がバルブのスプールなどに噛み込み、バルブの動作障害を発生させる可能性も考えられます。本設備の汚染原因は摩耗ではなく鉄錆などであるため、油清浄器のフィルタ交換などによる濾過効率の向上により、汚染度は改善され継続使用可能な状況になると思われます。但し、今回の採油は、直前に実施すべき廃油が実施されないまま試料油をサンプリングしているため、汚染度が高い原因がサンプリング弁に残留していた異物を採取した可能性を否定できません。次回採油の際には、必ず廃油を十分に実施してから採油を実施することを強く推奨します。
報告№109-09136 報告№114-00256 | 分析№109-001160 分析№114-000892 | 114-000892 | 軸受は継続使用可能な状態にあると判断します。異常摩耗の早期発見のパラメータであるフェログラフィーのIs値は、-レベルと正常です。また、観察された粒子は極少量だったことから、は良好と判断します。計数汚染度、重量汚染度は共に、良好です。
報告№109-09136 報告№110-00001 | 分析№109-001160 分析№110-000001 | 110-000001 | ・汚染度前回に比較して計数汚染度はNAS級からNAS級にランク増加し、重量汚染度は.mg/mlから.mg/mlに増加したものの、共に良好の範囲にありました。・摩耗状態前回同様にSOAP／D－SOAPで鉄および錫濃度は検出されず、異常摩耗の早期発見パラメータであるフェログラフィーのIs値がのマイナス乗から変化はありませんでした。・前回同様に粘度、水分、全酸価、IR、RBOTの各データは良好でした。尚、RBOTが前回に比較し、min上昇しています。RBOTが上昇する要因は、更油や補給が考えられます。お客様からの情報では、更油や補給を実施していないことから、RBOTが上昇した原因は分かりませんでした。但し、今回の分析結果で、全酸価および粘度の各データに大きな変化はなく、異種油の混入などは確認されていないため、本試料油は継続使用可能な状態にあります。今後は、今回のRBOT値を基に潤滑油の寿命を評価します。潤滑油および軸受は継続使用可能な状態にあると判断します。
報告№107-6026 報告№107-0395 | 分析№107-02108 分析№107-02075 | 107-02075 | 本トライボ診断は、前回分析以降の摩耗進行状況、汚染状況を確認する。【軸受の潤滑状態】トライボ診断の結果、前回同様に転がり軸受の寿命の指標となるフレーキングの発生が確認されていないことから、現在のところ、ベアリングは継続使用可能な状態にあると判断します。但し、摩耗粒子形態観察で金属接触が厳しい場合に発生するシビア粒子、微小な疲労摩耗粒子が観察され、D－SOAPの鉄濃度が増加していたことから、軸受軌道面や転動面で局部的に油膜切れが発生しているものと考えられました。今後、転がり軸受の寿命の指標であるフレーキングに進展する場合があるため、ヶ月後に再度分析を実施し、摩耗の進行状況を確認することを推奨します。【油の汚染状況】計数汚染度がナトリウム級と当社推奨の管理限界値内にあり、重量汚染度がmg/mlでした。
報告№104-0378 報告№105-6032 | 分析№104-02669 分析№105-01163 | 105-01163 | オーバーホールヶ月後に初期試験を実施した結果、潤滑状態は安定し、潤滑油も継続使用が可能と判断します。これらのことは、前回に比較して、計数汚染度は等級に変化がないことSOAP／D-SOAPの鉄及び錫濃度に大きな変化がないこと異常摩耗の早期発見パラメータであるフェログラフィーのIs値が.と良好の範囲にあること以上のことから判断しました。
報告№104-0152 | 分析№104-01136 | 104-01136_修正 | 本試験は、マシニングセンター油圧ラインで発生したソレノイドバルブの動作不良の原因調査と、調査結果から今後の対策を検討することを目的としました。尚、事前に切削油が混入しているとの情報をいただいています。分析の結果、水分がと当社推奨の管理基準値を大きく超えており、発錆予防のため、早急に水分除去を実施されることを推奨します。又、計数汚染度の結果、水分の影響でセンサーエラーを起こし、測定不能でした。一方、重量汚染度の結果、mg/mlと当社推奨の管理限界値を大きく超えていました。D－SOAPで、鉄が、亜鉛がppm検出されていることから、汚染の要因は、加工屑等の金属粉の混入、油圧タンクに混入した切削油、試料油の添加剤成分として含まれていた亜鉛が析出してスラッジ化したなどが要因として考えられました。このスラッジは、粘着性がありバルブの動作障害の発生原因となることが知られています。障害予防のため早急に除去する必要がありますが、現状では水分濃度が高いため、スラッジ溶解剤のTS-を投与する対策が取れません。可能であれば完全に更油を実施することを推奨しますが、更油できない場合は水分除去作業後、一定の時間経過した時点で油圧系統内の各部の水分濃度が上昇しないことを確認する等、慎重に水分の除去状況を確認後、TS－による除去作業を実施することを推奨します。尚、当社新油データベースによれば、スーパーマルパスには添加剤成分として亜鉛が含まれていないことが確認されています。再度油名をご確認下さい。
報告№109-09136 | 分析№109-001160 | 113-002261 | 異常摩耗の早期発見のパラメータであるIs値はレベルと正常でした。但し、潤滑部の摩耗が認められたため、定期的に潤滑油分析を実施し、摩耗推移を監視することが有用と考えます。フェログラフィーで観察された代表的な粒子は以下の通りです。正常な摩耗粒子・潤滑状態が正常なマイルド摩耗により発生。疲労摩耗粒子・繰返し応力による金属疲労で発生。大型化するとフレーキングの発生が懸念されます。黒錆・潤滑状態がやや厳しい凝着摩耗により発生。局部的な厳しい金属接触と高い摩擦熱が発生していたことを示します。黒錆は、摩擦面が将来的に異常摩耗へ進展する可能性を示唆しているため、傾向監視が有用と思われます。詳細は、別紙傾向監視が必要な摩耗粒子をご覧ください。また、観察された摩耗粒子の中には、μmサイズの大型の疲労摩耗粒子が観察されました。視野に個と少ないことから、直ちに異常ではないものの、今後も傾向監視により摩耗を監視することを推奨します。計数汚染度、重量汚染度は共に良好です。粘度、水分、酸価、IRの各データは良好です。
報告№109-09136 報告№111-00559 | 分析№109-001160 分析№111-002610 | 111-002610 | 潤滑油は継続使用可能な状態にあると判断します。前回に比較して計数汚染度はNAS級からNAS級にランク増加しているものの、当社推奨の管理限界値内にあり、良好でした。油中金属濃度前回に比較してSOAPの結果、鉄が増加していました。前回同様に新油と試料油の赤外線吸収スペクトルを比較した結果、試料油は新油のスペクトルとほぼ同じで変化はなく、且つ、油劣化の兆候を示すカルボン酸の吸収が確認されていないことから、良好と判断します。
報告№109-09250 報告№109-09250 | 分析№109-001776 分析№109-001776 | 109-001776 | 潤滑油タンク分析の結果、全ての分析項目の値が当社推奨の管理基準を満たしており、新油分析値との比較結果も問題となる値はなかったことから、油は継続使用可能な状態であり、運転中における潤滑状態も正常であったものと判断します。特性低下特性低下に係るパラメータの分析結果は良好と判断します。粘度粘度はmm/sと新油値mm/sに対する粘度変化率は+.％で、当社推奨の管理限界値である±％以内にあり、良好と判断します。全酸価添加タービン油については、当社では管理限界値を設定しておらず、新油分析値との比較及び他の分析項目の結果より全酸価の状態判断を行います。その結果、全酸価は.mgKOH/gと新油値.mgKOH/gに比較して変化はなく、良好と判断します。酸化安定度酸化安定度はminであり、当社推奨の管理限界値のmin以上であることから、良好と判断します。有機物・有機化合物有機物・有機化合物は、IRチャートによる新油分析値との比較の結果、cm-付近に劣化の兆候を示すカルボン酸の吸収が確認されていないことから、良好と判断します。色相はLであり、新油値のL.に比較して大きな変化はないことから、良好と判断します。汚染に係るパラメータの分析結果は良好と判断します。水分はppmであり、当社推奨の管理限界値の以下であることから、良好と判断します。汚染粒子数はNAS級であり、当社推奨の管理限界値のNAS級以内であることから、良好と判断します。汚染度物重量は.mg/mlであり、当社推奨の管理限界値のmg/ml以内であることから、良好と判断します。摩耗運転中における潤滑状態は正常であったものと判断します。異常摩耗の早期発見パラメータであるフェログラフィーのIs値がのマイナス乗と当社基準値と比較して良好の範囲にあったことから、潤滑箇所の潤滑状態は正常と判断します。金属濃度SOAP法により金属濃度を測定した結果、金属元素は検出されなかったことから、潤滑箇所で発生する金属接触による金属摩耗や、外部からの異物などの混入は見られず、良好と判断します。金属濃度酸溶解法により金属濃度を測定した結果、外部から混入したと思われるナトリウムがと僅かに検出されましたが、良好と判断します。
報告№109-09136 報告№112-00660 | 分析№109-001160 分析№112-003029 | 112-003029_date130313 | 潤滑油の劣化は確認されず、汚染度は良好な範囲にあることから、継続使用可能な状態にあると判断します。軸受異物の噛み込みや金属表面の微小突起で発生する切削摩耗や、潤滑部の油膜が破断して発生する凝着摩耗が見られました。通常、継続運転している設備は、運転開始直後に金属同士がなじむ過程があり、その後正常な油膜が形成されて、問題がなければ安定期に入ります。設備の稼働率が低い場合など、停止期間が長いと潤滑油膜は殆どなくなり、再稼動する際に油膜切れを起こしやすい状態になります。今回観察された摩耗粒子は、このような状況で発生したと推定されます。しかし、これらは極微小域に限られることから、摩耗は正常と判断できます。以上より、軸受は継続使用可能な状態にあると判定します。定期的な分析および分析周期の検討定期的に分析を実施することにより、データの微小な変化から異常の兆候を早期に発見することが可能となります。今後、寿命予測を行うには、今回データを含め少なくとも回の分析データが必要となります。当該機は、年間稼働率が低いことから、採油の機会を検討するのは難しいところがありますが、あと最低でも回分析を実施し、寿命予測を行うと共に分析周期を検討することを推奨します。軸受の摩耗状態フェログラフィーおよびSOAP-Tのデータから総合的に解析した結果、軸受は健全であり、継続使用可能と評価できますが、引続き軸受の機能が保持されていることを確認するためにも、潤滑油診断による傾向管理が有用と考えます。フェログラフィー【定量分析：Is値】Is値は異常摩耗の早期発見パラメータのつで、摩耗程度を定量化するために用います。今回のIs値はの乗とやや高い値でした。フェログラフィー【定性分析：摩耗粒子および摩耗形態観察】分析結果から比較的多く観察された摩耗粒子は、以下の通りでした。正常な摩耗粒子・潤滑状態が正常なマイルド摩耗により発生。切削粒子・異物や金属表面の微小突起に起因する切削摩耗により発生。シビア粒子・潤滑状態がやや厳しい凝着摩耗により発生。金属潤滑部が局部的に油膜切れを起していると考えられます。観察された摩耗粒子の中でも切削粒子、シビア粒子は、将来的な摩耗の進行に繋がる可能性を示唆しているため、傾向監視が必要と思われます。切削摩耗は、他の摩耗形態に比較して摩耗進行速度が速く注意が必要で、定期的なトライボ診断による状態監視が必要と考えます。切削摩耗の原因となる混入異物が残留している場合、この異物により切削摩耗が継続して発生する可能性があります。シビア粒子は、凝着摩耗に分類されます。この摩耗粒子は、摺動面で凝着、破断を繰り返し、この過程で生じる移着粒子が成長して摩耗粒子となります。そのため、摺動面では局部的に油膜切れが発生していることを示しています。この状態が継続した場合、摩耗粒子のサイズは徐々に大型化していき、最終的には軸受の損傷に至る場合があります。Iカップリング発光分光分析【SOAP-T】検出された金属元素から、摩耗粒子の発生箇所は、以下のように推定できました。鉄、鉛、銅、アンチモン、錫、亜鉛・軸受等カルシウム、ナトリウム・外部混入異物軸受の摩耗SOAP-Tで錫が検出されたことから、軸受の摩耗が発生していると推定されました。分析結果から軸受メタルの摩耗深さをSOAP-Tの結果で得られている錫濃度と油量Lから計算しました。当社の経験からメタル面積の約分の程度が摩耗したと仮定しました。当社の知見、および今回検出された錫濃度等の情報から軸受の摩耗深さを計算した結果、軸受表面の平均的な摩耗深さは.μmとなり、メタルの表面粗さを軸受表面の一般的な粗さであるμmと仮定すると、摩耗は軽微であり、継続使用可能な状態にあると推定されます。は良好と判断します。計数汚染度計数汚染度は、NAS級と当社推奨の管理限界値NAS級以下であり、良好と判断します。重量汚染度は、.mg/mlと当社推奨の管理限界値mg/ml以下であり、良好と判断します。光学顕微鏡写真供試油を濾過したフィルタ表面上の夾雑物を光学顕微鏡で観察した結果、金属片、鉄錆、砂等が観察されました。は良好と判断します。粘度新油に対する粘度変化率は-.％でした。これは、当社推奨の管理限界値である±％以内であり、良好と判断します。水分は、ppmと当社推奨の管理限界値の以下であり、良好と判断します。酸価は、.mgKOH/gと新油値.mgKOH/gに比較して変化はないことから、良好と判断します。IRIRチャートの結果、新油と使用油のスペクトルパターンはほぼ一致し、また、油劣化の兆候を示すカルボン酸の吸収ピークが確認されていないことから、良好と判断します。
報告№107-4508 報告№107-6518 | 分析№107-00526 分析№107-00603 | 107-00603 | 精点Aを実施した結果、摩耗粒子形態観察でホワイトメタルがやや多く観察され、前回に比較して、D－SOAPでメタルの主成分である錫がと微増であるが検出されたことから、メタルの摩耗が僅かに進行していたことが確認されました。今後更に摩耗が進行することが懸念されるため、ヶ月後に精点Bを実施し、摩耗の進行状況を確認することを推奨します。これらのことは、前回に比較して、計数汚染度はランク減少したことD－SOAPの結果、メタルの主成分である錫濃度がppmからppmに微増したこと異常摩耗の早期発見パラメータであるフェログラフィーのIs値が.と良好の範囲にあるものの、摩耗粒子形態観察の結果、ホワイトメタルがやや多く観察されたこと以上のことから判断しました。尚、軸受メタルの摩耗程度を評価する必要がありますので、次回分析時には、油量、スラストメタルサイズ、回転数、直近のメタル交換からの運転時間、現在の使用油の使用時間をお知らせください。
報告№109-09136 報告№110-00507 | 分析№109-001160 分析№110-002280 | 110-002280 | 摩耗状態前回に比較してSOAP／D－SOAPの結果で、鉄および錫濃度に大きな変化はなく、異常摩耗の早期発見パラメータであるフェログラフィーのIs値がのマイナス乗と良好でした。汚染度前回に比較して計数汚染度はNAS級からNAS級にランク減少し、良好でした。前回同様に粘度、水分、全酸価、IR、RBOTの各データは良好でした。潤滑油および対象設備は継続使用可能な状態にあると判断します。
報告№109-09302 報告№109-09302 | 分析№109-002166 分析№109-002166 | 109-002166 | 泡立ち試験の結果は、一般的には消泡性能が低下していると判断できる値の-でしたが、新油値の-と同レベルにあったため、良好と判断します。また、を示す粘度、水分、全酸価の各データが良好の範囲にあることから、本試料油は継続使用可能と判断します。尚、水分がppmと新油値ppmに比較してやや高い値でした。使用油であるAlphasynPGは、ポリグリコールベースの合成ギヤオイルであるため、水分を吸収しやすい特性があります。そのため、今回は前回のppmからppm増加しppmとなっています。今後は、水分濃度の増加と、水分による腐食摩耗の発生に注意することを推奨します。機器の潤滑状態潤滑状態指数はのマイナス乗と濾過設備のない機器であれば正常な潤滑状態にあると判断できますが、ギヤボックスの油系統にはインラインフィルタとオフラインフィルタがあり、粒子の大部分は捕捉されることから、異常な摩耗状態が発生しても正常な潤滑状態にあると誤認してしまう可能性があります。潤滑状態を解析評価するには、フィルタの濾過効率を考慮する必要がありますが、今回の試料は、解析評価に必要なメッシュサイズとポンプの吐出量が不明であるため、定量的な評価を行うことができませんでした。そのため、発生した摩耗粒子の形態から解析を試みました。摩耗粒子の形態観察の結果、μm以下の摩耗粒子が支配的であることから、ギヤ歯面ではマイルドな摩耗状態が発生している可能性がありますが、使用しているフィルタサイズによっては、μm以上の粒子がフィルタに捕捉されている可能性もあることから、厳しい潤滑状態が発生している可能性を否定できませんでした。今後は、フィルタの捕捉の影響による誤認を避けるため、これまでの採油箇所に加え、インラインフィルタとオフラインフィルタの捕捉物も分析し、その結果から潤滑状態を評価することを提案します。フィルタ捕捉物の分析を実施する際には、フィルタ使用時間の情報をご提供いただけますようお願い致します。泡立ち試験の結果、消泡性能が低いと判断できる値であるものの、新油と同レベルにあると判断します。水分が新油に比較して高い値です。使用油であるAlphasynPGは、ポリグリコールベースの合成ギヤオイルであるため、水分を吸収しやすい特性があります。今後は、水分濃度の増加と水分の影響による腐食摩耗の発生に注意されることを推奨します。粘度粘度はmm/sと新油値.mm/sに比較して、粘度変化率は-.％で、当社推奨の管理限界値である±％以内にあり、良好と判断します。粘度粘度はmm/sとなっています。粘度指数粘度指数はとなっています。泡立ち試験泡立ち試験は-と新油と同レベルにあり、消泡性能が新油と同レベルにあると判断します。水分はppmと新油値より高い値となっています。全酸価全酸価はmgKOH/gと新油値.mgKOH/gに比較して高いものの、IRの結果で油劣化の兆候を示すカルボン酸の吸収が確認されていないことから、良好と判断します。機器の潤滑状態摩耗粒子の形態観察の結果、ギヤ歯面の摩耗で発生したと推定されるμm以下の摩耗粒子が観察されています。摩耗粒子診断異常摩耗の早期発見パラメータである潤滑状態指数がのマイナス乗と正常の範囲にあるものの、摩耗粒子の形態観察の結果、ギヤ歯面の摩耗で発生したと推定されるμm以下の摩耗粒子が観察されています。
報告№105-0245 報告№105-0245 | 分析№105-01636 分析№105-01636 | 105-01636 | 分析の結果、以下のことが確認されました。外部から混入した鉄錆、砂等の外部混入異物の噛み込みによる摩耗の進行が懸念されました。銅の溶出が確認されました。油劣化の兆候が確認されました。異物の噛み込みによる摩耗進行計数汚染度がNAS級とやや高い値でした。異常摩耗の早期発見パラメータであるフェログラフィーのIs値がの乗とやや高く、摩耗粒子形態観察で外部から混入した鉄錆・砂が多く観察されたことから、汚染度が高い原因は、外部から混入した異物の影響と考えられます。今後、これらの異物が軸受摺動面に噛み込み摩耗が進行することが懸念されるため、ヶ月以内に再度分析を実施し、汚染状況及び摩耗の進行状況を確認されることを推奨します。銅の溶出銅がSOAPで、D－SOAPでppm検出されました。この原因は以下のように、油の添加剤成分である亜鉛系添加剤と銅が反応して溶出する。冷却用蛇管にフィンがついていた場合、振動により摩耗する。及びの現象が同時に起こる。等が考えられますが、今回の銅の検出は分析の結果からの可能性が高いと推定されます。銅の溶出は、冷却蛇管と添加剤成分との反応で発生しますが以下の点に注意が必要です。冷却蛇管が溶解、又は、摩耗している場合、蛇管にピンホールが発生することへの注意が必要です。この場合、潤滑油に水分が混入しますので、水分値の増加により確認できます。油中の銅濃度が以上になった場合、別添資料鉱油の酸化に対する金属触媒の影響に示すとおり油の劣化速度が加速しますので、銅濃度は以下で管理されることを推奨します。銅濃度が増加傾向を示すような場合、油種の変更が必要です。油劣化の兆候あり全酸価が.mgKOH/gと新油値.mgKOH/gに比較して高い値でした。油劣化の兆候を示すカルボン酸の吸収の有無を確認するために、新油と使用油のIRチャートを比較しました。その結果、油劣化の兆候を示すカルボン酸の吸収が僅かに確認されていることから、全酸価が上昇した原因は油の劣化が進行しつつあるためと考えられました。
報告№107-4517 報告№107-4522 | 分析№107-00829 分析№107-00973 | 107-00973 | 分析の結果、本軸受は継続使用可能な状態にあると判断します。これらのことは、異常摩耗の早期発見パラメータであるIs値がの乗とやや高いものの、ベアリング軌道面から発生した摩耗粒子はマイルドな潤滑状態で発生した摩耗粒子であり、潤滑状態は良好な状態で進行していると考えられること鉄濃度から計算したフレーキングの発生面積が内輪軌道面の面積の凡そ.％であること以上のことから判断しました。
報告№109-09136 報告№111-00462 | 分析№109-001160 分析№111-002129 | 111-002129 | 軸受は継続使用可能な状態にあると判断します。但し、SOAPの銅濃度が高いことから、以下の対策が必要です。定期的な分析今後、油劣化の進行が懸念されるため、定期的に分析を実施し、摩耗および酸化劣化の進行状況を確認することを推奨します。傾向監視のための次回採油時期は、最短で約時間となります。この時間は、油中汚染物が均一になるために必要とする時間であり、この時間を経過すれば、再分析の結果から状態の傾向を確認することが可能となりますので、これを参考に次回分析時期を検討されることを提案します。フェログラフィー異常摩耗の早期発見パラメータとして摩耗粒子を定量化して評価するフェログラフィーのIs値は、前回ののマイナス乗からマイナス乗に低下しており、潤滑状態が安定していることを示していました。Iカップリング発光分光分析供試のタービン油を分析した結果、検出された金属元素は、鉄、銅、ニッケル、錫、リン、亜鉛、カルシウム、バリウム、ナトリウム、ホウ素が検出されました。これらの検出された金属元素から発生箇所を推定すると鉄、銅、ニッケル、錫・軸受等リン、亜鉛・オイル添加剤カルシウム、バリウム、ナトリウム、ホウ素・外部混入異物であると思われます。このうち、機械部品が摩耗したと思われる元素はのグループです。銅の溶出前回に比較してSOAPの銅がppmからppmに減少しているものの、高い値でした。提供して頂いた情報によれば、ボイラ給水ポンプのラビリンスリングに銅が使用されていると思われますので、この部位の銅が検出されているか、或いは、潤滑油中の亜鉛系添加剤が銅と反応して溶出させていると推定されました。銅濃度は、別紙鉱油の酸化に対する金属触媒の影響に示すように濃度の増加とともに酸化速度が加速しますので、注意が必要です。前回に比較して計数汚染度はNAS級からNAS級にランク増加したものの、当社推奨の管理限界値内にあり、良好でした。前回に比較して酸価は、mgKOH/gからmgKOH/gに上昇していることから、油の劣化が進行している可能性があります。今後も油劣化の進行に注意が必要です。分析結果酸価が上昇していました。酸価はmgKOH/gと新油値mgKOH/gに比較して高い値でした。は良好と判断します。計数汚染度計数汚染度はNAS級と当社推奨の管理限界値のNAS級以内にあり、良好と判断します。重量汚染度はmg/mlと当社推奨の管理限界値のmg/ml以内にあり、良好と判断します。機器の潤滑状態前回同様にSOAPの銅が高い値でした。SOAPSOAPの結果、油の添加剤成分であるリン、亜鉛が検出されました。一方、銅が検出されました。銅を使用した部分の溶出が進行していると考えられます。この溶出は検出された亜鉛系添加剤の成分と銅が反応し、溶出することが知られています。別紙鉱油の酸化に対する金属触媒の影響に示すように銅濃度が増加すると酸化速度が速まりますので、酸化劣化の進行状況を酸価の変化で監視されることを推奨します。D－SOAPD－SOAPの結果、摩耗により発生する鉄が検出されました。フェログラフィー異常摩耗の早期発見パラメータであるフェログラフィーのIs値がのマイナス乗と良好の範囲にあり、潤滑状態は正常と判断します。
報告№109-09136 報告№113-00211 | 分析№109-001160 分析№113-000798 | 113-000798_date130912 | 潤滑油の劣化はなく、汚染度は良好な範囲にあることから、継続使用可能と判断します。軸受は継続使用可能な状態にあると判断します。最適な採油方法本試料油は、機器停止中に軸受箱排油口から採油されているため、分析データが高濃度に出ていると推定されます。正確なデータによる診断を行うためにも、今後の採油は、極力運転中もしくは停止直後の油槽中層部から実施されることを推奨します。はフェログラフィーおよびSOAP／D-SOAPの結果から総合的に判断した結果、正常な状態にあると考えられます。フェログラフィー【定量分析：Is値】Is値は異常摩耗の早期発見パラメータのつで、摩耗程度を定量化するために用います。今回のIs値はのマイナス乗と、低い値でした。フェログラフィー【定性分析：摩耗粒子および摩耗形態観察】分析結果から観察された代表的な粒子は、以下の通りでした。フリクションポリマ・局部的に高圧・高温となる場合に発生。Iカップリング発光分光分析【SOAP／D-SOAP】検出された金属元素から発生箇所を推定すると、以下の通りでした。鉛、ニッケル、錫、亜鉛・軸受等カルシウム、ナトリウム・外部混入異物計数汚染度はNAS級、重量汚染度は.mg/mlと、共に当社推奨の管理限界値以下であり、良好でした。粘度、水分、全酸価、IR、RBOTの各データは、良好でした。尚、RBOTは、新油値に比較して変化はなく、減少傾向は確認されませんでした。このことから、酸化防止剤の消耗は確認されず、この油は継続使用可能な状態にあると判断できました。
報告№107-6019 報告№107-0199 | 分析№107-01038 分析№107-01122 | 107-01122 | 本トライボ診断は、前回からの摩耗進行状況、汚染状況を確認する。【軸受の潤滑状態】トライボ診断の結果、前回同様に転がり軸受の寿命の指標となるフレーキングの発生が確認されていないことから、現在のところ、ベアリングは継続使用可能な状態にあると判断します。但し、前回に比較して異常摩耗の早期発見パラメータであるフェログラフィーのIs値がの乗から乗に桁上昇し、摩耗粒子形態観察で金属接触が厳しい場合に発生するシビア粒子、微小な疲労摩耗粒子がやや多く観察されたことから、軸受軌道面では油膜切れによる厳しい金属接触とマイクロフレーキングが発生していることが確認されました。今後転がり軸受の寿命の指標となるフレーキングに進展することが懸念されるため、ヶ月後に再度分析を実施することを推奨します。【油の汚染状況】計数汚染度がナトリウム級と当社推奨の管理限界値に到達し、重量汚染度がmg/mlでした。
報告№101-6086 | 分析№101-00830 | 101-00830 | 精点Bを実施した結果、計数汚染度、SOAP／D－SOAPを除く項目は良好であった。計数汚染度がNAS級と管理限界値に到達していた。SOAP／D－SOAPでメタルの主成分である錫が多く検出され、且つ、フェログラフィーの結果、～μmサイズのホワイトメタルや金属接触が厳しく、且つ、摩擦熱が高い場合に発生する黒錆が多く見られることから、汚染要因は、軸受摺動面で局部的に金属接触が発生し、摩耗が進行したためと考えられた。現在の摩耗状況を以下の通り確認した。SOAPの錫濃度ppmと油量Lからメタルの摩耗体積を次式により求めるとcmとなる。 ・式 又、この摩耗した体積は、下図aのような直方体と同じ体積と考えることができる。次に、本機のスラストメタルの全パッドの表面積がcmで、当社の経験によれば、実際に摩耗が発生する面積は、下図bのようなメタル表面積の分の程度エリアであるので、このメタル表面積の分のと前に求めた摩耗体積から平均的な摩耗深さを次式により求めることができ、平均的な摩耗深は、μmとなる。 ．．式 仮に表面粗さをRmaxsと考えた場合、この粗さ部分が全くなくなり、メタル表面の分の以上の部分が鏡面になっている可能性があります。このことから、主機が起動・停止する油膜が薄くなる時に油膜が切れやすく、焼損事故が発生しやすい状況になっていますので、至急、濾過に加えて、メタルを点検されることを推奨します。
報告№109-09136 報告№110-00790 | 分析№109-001160 分析№110-003771 | 110-003771 | Iカップリング発光分光分析供試のディーゼルエンジン油を分析した結果、検出された金属元素は、SOAPの結果表に示すように、鉄、鉛、銅、アンチモン、ニッケル、錫、リン、亜鉛、カルシウム、アルミニウム、ケイ素、ナトリウム、マグネシウムが検出されました。これらの検出された金属元素から発生箇所を推定すると鉄、鉛、銅、アンチモン、ニッケル、錫・エンジン部品リン、亜鉛、カルシウム・オイル添加剤アルミニウム、ケイ素、ナトリウム、マグネシウム・外部混入異物であると思われます。このうち、機械部品が摩耗したと思われる元素はのグループです。鉛を使用した箇所の摩耗・溶出SOAPの結果表に示すように、鉛がppm検出されました。検出される要因は、軸受の摩耗と亜鉛系添加剤との反応による溶出に大別することができますが、本試料の場合の鉛の検出は、分析データから判断して以下の事例にしめす添加剤との反応で発生したことがわかりました。摩耗で発生する場合一般に、ディーゼルエンジンのクランクメタルは積層構造になっており、クランクメタルの最表面はホワイトメタル層が存在し、その下にニッケル層、さらにその下には鉛を含む銅系軸受材料のケルメット層が存在します。積層構造クランクメタルの断面写真ディーゼルエンジンのメタルは、設計上、油膜が正常に形成される流体潤滑が基本であることから、通常の使用においては摩耗しにくいと思われますが、メタルの潤滑部に流体潤滑になりにくい部分が発生するとメタル表面の軟質金属部が摩耗しメタル部のすぐ下のニッケル部まで摩耗し始め、ホワイトメタル層の主成分である錫や鉛、そしてメタルの第二層のニッケルやバックメタルの銅が検出されます。添加剤との反応で発生する場合亜鉛系添加剤は、金属の鉛が添加剤中の成分と反応し、鉛をイオン化させる働きがあり、これによって潤滑油中に鉛が検出されることがあります。フェログラフィー異常摩耗の早期発見パラメータとして摩耗粒子を定量化して評価するフェログラフィーのIs値は、前回のの乗から乗に上昇しており、摩耗が進行していることを示していました。摩耗粒子の形態で比較的多く観察された粒子は、潤滑状態が正常な場合に発生する摩耗粒子、異物の噛み込みなどで発生する切削粒子、金属接触が厳しく、且つ、摩擦熱が高い場合に発生する黒錆でした。このような摩耗粒子が観察された場合には、潤滑部では正常なマイルド摩耗、異物による切削摩耗とやや厳しい摩耗形態の凝着摩耗が発生していることが分かります。重量汚染度はmg/mlでした。フィルタ表面の異物観察で金属片、すす、鉄錆等が観察されました。水分はppmと当社推奨の管理限界値を超えていました。今後、水分の影響でエンジン内部に錆が発生し、その影響で摩耗が発生する懸念があります。尚、粘度、全酸価、全塩基価の各データは当社に新油データがないため、判定することは出来ませんでした。本エンジンは継続使用可能な状態にあると判断します。但し、摩耗の進行および水分による腐食摩耗の発生が懸念されるため、以下の対策を推奨します。更油或いは部分更油による水分濃度の調整油中に水分の影響により金属表面で腐食摩耗が発生し、発生した鉄錆等の粒子が潤滑部に噛み込み摩耗が進行することがありますので、更油或いは部分更油などにより相対的に水分濃度を低くするなどの方法を推奨します。定期的な分析摩耗の進行を監視するため、定期的に分析を実施し、摩耗の進行状況を確認することを推奨します。新油との比較による評価を示す粘度、全酸価、全塩基価の各データは新油データを基準として評価しています。今後評価する場合は、充填用に新油を同時に分析することをご検討下さい。
報告№104-4548 報告№104-0236 | 分析№104-01752 分析№104-01787 | 104-01787 | C排脱吸収塔下段循環ポンプ軸受の潤滑油を分析し、トライボ診断を実施しました。その結果、以下の通りでした。軸受の潤滑状態軸受の潤滑状態を知るためフェログラフィー及びSOAP／D-SOAPを実施しました。その結果、軸受内部でやや厳しい金属接触の発生が確認できますが、転がり軸受の寿命を示すフレーキングの発生は確認されず、本軸受は継続使用可能な状態にあると判断します。尚、金属接触により発生した傷が起点となって疲労摩耗に進展することが懸念されます。疲労摩耗の開始時期を確認するため、定期的なトライボ診断を推奨します。潤滑油の劣化潤滑油の劣化状況を確認するため、全酸価及びIRを実施しました。その結果、全酸価が.mgKOH/gと新油値の以内にあり、且つ、IRの結果、新油のスペクトルに比較して変化がないことから、この油は継続使用可能と判断します。
報告№109-09136 報告№112-00454 | 分析№109-001160 分析№112-001923 | 112-001923 | 濾過前の試料油を分析した結果、摩耗粒子の形態観察で前回同様に金属接触が厳しい場合に発生するシビア粒子が比較的多く観察されました。D-SOAPで前回に比較して油の添加剤成分であるバリウムがからppmに増加していました。シビア粒子摩耗粒子の観察結果から、発生している摩耗形態は凝着摩耗であることがわかりました。観察された摩耗粒子は鉄系材料であることから、軸受摺動部や鉄系材料同士が局部的に接触する箇所で発生している可能性が考えられます。スラッジD-SOAPで油の添加剤成分であるバリウムが増加していたことから、油の添加剤成分の析出によるスラッジが発生していると推定されます。今後、スラッジの影響で油膜が形成されにくくなる場合もあります。これらの障害発生に対する弊害を勘案の上、可能であれば濾過とヶ月以内に再分析を実施し、汚染度および摩耗の進行状況を確認されることを推奨します。
報告№109-09136 報告№112-00363 | 分析№109-001160 分析№112-001483 | 112-001483 | 更油からの経過日数をもとに潤滑油の余寿命を評価したところ、潤滑油は定検までのヶ月間は使用能と判断できました。次回定検時に更油を実施しない場合は、酸化安定度を知るための分析を実施し、余寿命を確認することを推奨します。酸化安定度はminであり、当社推奨の管理限界値のmin以上であることから、良好と判断します。
報告№109-09146 報告№109-09146 | 分析№109-001207 分析№109-001207 | 109-001207 | 泡立ち試験の結果は、-と新油値が-であるのに比較して高い値となっていたことから消泡性能が低下していることが分かりました。消泡性の性能が低下していることが確認されたことから、今後の使用状況によっては油の酸化劣化が進行したり、ギヤ歯面およびベアリング軌道面で油膜切れが発生したりする場合があるため、消泡剤の添加による消泡性能の改善など何らかの対応が必要になると思われます。尚、を示す粘度、水分、全酸価の各データは、全てが良好の範囲あることから消泡性能の改善により継続使用が可能と判断します。消泡性能の改善は、添加する消泡剤の効果をテストにより確認する必要がありますので、必要な場合は当社営業担当者までお知らせ下さい。機器の潤滑状態潤滑状態の異常の早期発見パラメータである潤滑状態指数は、の乗と濾過設備のない機器であれば正常な潤滑状態にあると判断できます。当該機の潤滑系は、油中汚染粒子を濾過するフィルタが設置されているため、別紙インライン・オフラインフィルタの影響に示すとおり、潤滑状態が異常となり大型の摩耗粒子が発生したとしても発生した粒子の大部分が捕捉されてしまい、結果として正常な潤滑状態にあると誤認してしまう可能性があります。そのため、フィルタの影響を考慮に入れLCインデックスを求めたところ、その結果は摩耗がやや厳しい状態に分類されるの乗領域となりました。計算により求めたLCインデックスがこの値であれば、ギヤおよび転がり軸受の継続続使用は可能と思われます。但し、摩耗粒子には疲労摩耗の開始時期に見られるμm以下の摩耗粒子が観察され、また、LCインデックスが前回ののマイナス乗から今回へと潤滑状態の厳しさが桁上昇し摩耗の進行が懸念されました。今後の状態変化を把握するためヶ月後に再度分析を実施し、疲労摩耗の進行状況を確認することを推奨します。泡立ち試験の結果、消泡性能が低下していることが確認されています。粘度は良好。粘度は.mm/sと新油値mm/sに比較して、粘度変化率は+.％で、当社推奨の管理限界値である±％以内にあり、良好と判断します。粘度はmm/sとなっています。粘度はmm/sとなっています。粘度指数はとなっています。粘度指数はとなっています。泡立ち試験は-となっています。泡立ち試験は-と新油に比較して高い値となっています。消泡性能が低下していることが確認されています。水分は良好。水分はppmと当社推奨の管理限界値の以下であり、良好と判断します。全酸価は良好。全酸価は.mgKOH/gと新油値.mgKOH/g以内にあり、良好と判断します。機器の潤滑状態摩耗粒子の形態観察結果で疲労摩耗の開始時期に見られる粒子が観察されました。μm以下の疲労摩耗粒子が観察されました。異常摩耗の早期発見パラメータである潤滑状態指数がの乗と精密な濾過設備がない機器であれば、潤滑状態指数は正常の範囲にあると判断できますが、摩耗粒子の形態観察でμm以下の疲労摩耗粒子が観察されました。
報告№106-0209 報告№106-6057 | 分析№106-01157 分析№106-01250 | 106-01250 | 初期試験を実施した結果、計数汚染度は、～μmのサイズが採油の前回データに比較してNAS級からランク上昇してNAS級にとなり管理限界値に到達していました。今年月から実施した回のデータを比較すると、運転中の採油であった前々回は、汚染度がNAS級で粒子数が最も多く、ポンプ分運転後の前回は、NAS級と前々回に比較してランク下がっていました。そして、ポンプ回運転後の採油であった今回は粒子数はNAS級に近い値ではあるものの管理限界値のNAS級に達したことが判りました。汚染度は、今回のデータが管理限界値に到達していますが、回のデータを比較し、また摩耗粒子の形態を観察した結果から前々回から今回までの間に摩耗の急激な進行はなかったと判断できました。しかし、汚染度が管理限界値にほぼ到達していると考えられることから、バルブ類の動作障害やフィルタの目詰まり等を予防するため、濾過が必要であると思われます。
報告№109-09136 報告№113-00644 | 分析№109-001160 分析№113-002762 | 113-002762 | 潤滑油は重量汚染度が高いことから、バルブ類の動作障害等が懸念されます。対象機器油中金属元素のクロムがSOAPでppm検出されました。クロムは、シリンダ内面にメッキされていることから、シリンダ内面の摩耗によるものと推定されます。今後、メッキが剥がれ落ちてきた場合、耐摩耗性が低下し、シリンダ内面の摩耗が進行して、ピストンの動作に支障が出る懸念があるため、以下の対策を推奨します。更油または濾過潤滑油は重量汚染度が高いことから、バルブ類の動作障害等が懸念されるため、予防措置として更油または濾過を推奨します。シリンダ内面の点検と採油箇所の検討SOAPの結果、クロムが高い値であり、仮定した数値が間違っていなければ、メッキ部分は摩耗している可能性があることから、シリンダ内面の点検を推奨します。今後分析を実施する場合、シリンダポートの両側から採油を実施し、ポートのどちら側が摩耗しているかを確認することを併せて推奨します。定期的な分析今後懸念される摩耗の進行を監視するため、定期的に分析を実施することを推奨します。濾過効率の確認潤滑油が常時濾過されている設備は、全体油量と潤滑油ポンプ吐出量、そして濾過機の濾過効率などをパラメータとして潤滑状態の評価を行います。今後は、濾過機の入口と出口から採油を実施することを推奨します。最適な採油方法本試料油は、機器停止中に潤滑油タンク給油口から採油されているため、別紙油中粒子の沈降の影響に示すように、油中粒子が油槽底部に沈降し、分析データが低濃度に出ている可能性があります。正確なデータによる診断を行うためにも、今後の採油は、極力運転中もしくは停止直後の油槽中層部から実施されることを推奨します。異常摩耗の早期発見のパラメータであるIs値は、前回のレベルからレベルに上昇し、やや高い値でした。また、潤滑部の摩耗が認められたため、定期的に潤滑油分析を実施し、摩耗推移を監視することが有用と考えます。クロムメッキの摩耗深さSOAPの結果、クロムがppm検出されました。シリンダ内面にクロムメッキをしていることから、シリンダ内面の摩耗によるものと考えられます。メッキの膜厚は、～μm以上であり、用途に応じて膜厚が選定されます。今回の分析結果からメッキの摩耗深さを求めました。情報が不明な部分がありますので、シリンダ直径をmm、ストローク幅をmmと仮定しました。その結果、メッキ部分の平均的な摩耗深さは、.μmと推定されました。メッキの膜厚が最も少ないμmであった場合、既にメッキが摩耗している可能性が考えられます。計数汚染度は前回のNAS級以上からNAS級にランク低下し、良好です。但し、重量汚染度は.mg/mlから.mg/mlに低下しているものの、当社推奨の管理限界値を超えていました。D-SOAPで油の添加剤成分であるリンが検出され、フィルタ残渣に、金属片、粘ちょう物が観察されたことから、汚染度が高い要因は、摩耗とスラッジの影響と思われます。粘度、水分、酸価、IRの各データは良好です。
報告№109-09136 | 分析№109-001160 | 114-000369 | 潤滑油は大幅な塩基価の低下が確認されました。塩基価が低下した場合、今後、油中の酸性物質を中和することが出来なくなり、金属表面の腐食が発生することが懸念されます。対象設備は継続使用可能な状態にあると判断します。但し、摩耗粒子の形態観察で局部的な厳しい金属接触と高い摩擦熱により発生する黒錆が比較的多く観察されていることから、将来的な摩耗進行の有無を確認するためにも傾向監視を継続することが有効です。更油塩基価の低下が確認されたことから、更油を推奨します。定期的な分析今後も摩耗推移を監視するため、定期的な分析実施を推奨します。黒錆は、摩擦面が将来的に異常摩耗へ進展する可能性を示唆しているため、傾向監視が有用と思われます。詳細は、別紙傾向監視が必要な摩耗粒子をご覧ください。
報告№104-6002 | 分析№104-00024 | 104-00024 | 更油後ヶ月後に初期試験を実施した結果、軸受摺動面で厳しい金属接触が発生していたと考えられます。更油後稼働時間が時間経過しており、更油前に発生していた摩耗粒子か、更油後に発生した摩耗粒子かを判断することができないため、ヶ月後に精点Bを実施し、摩耗の進行状況を確認する必要があります。尚、次回分析で、摩耗粒子に増加傾向が見られなければ、更油前に発生した摩耗粒子か、もしくは、摩耗が安定していると判断できます。反対に、増加傾向がみられた場合、更油後に摩耗が進行し続けていると判断できます。これらのことは、異常摩耗の早期発見パラメータであるフェログラフィーのIs値が、.と良好の範囲にあるものの、摩耗粒子の形態観察の結果、金属表面の微小突起、異物の噛み込みにより発生する切削粒子、金属接触が厳しい場合に発生するシビア粒子がやや多く観察されたこと以上のことから判断しました。
報告№109-0047 報告№109-0047 | 分析№109-00220 分析№109-00220 | 109-00220 | 黒化原因を確認する。、汚染度、潤滑状態を確認する。今回の採油は、対象設備の停止中に排油口から実施されたことから、油中粒子は循環中に採油した場合に比較し、沈降の影響で高濃度に出る可能性があります。今回の分析は、このことを踏まえて結果を検討します。粒子の沈降は、採油時の油温や粒子サイズにより相違があります。例えば、μmの鉄系摩耗粒子であれば、油温がで時間にcm、時間でcm程度となります。このように、油温とサイズにより沈降速度は変化しますので、採油は極力この影響を少なくして実施することが重要で、油中粒子が均一な分散状態で実施するのが最良です。潤滑油の黒化原因一般に、潤滑油が黒化する原因は以下のつが考えられます。摩耗粒子の増加油の劣化汚染粒子の混入これらの推定される原因を以下の分析結果から確認しました。摩耗粒子の形態観察の結果、金属接触が厳しい場合に発生するシビア粒子、フレッティングにより発生する赤錆がやや多く観察されたSOAPで鉄、ケイ素、D－SOAPで鉄、鉛、銅、錫が検出された以上のことから、潤滑油が黒化した原因は、フレッティング、銅を使用した箇所、主軸および軸受メタルで発生した摩耗粒子の増加、汚染粒子の混入によるものと考えられます。、汚染度、潤滑状態汚染状態計数汚染度はNAS級、重量汚染度は.mg/mlと当社推奨の管理限界値内にあり、良好と判断します。潤滑状態異常摩耗の早期発見パラメータであるフェログラフィーのIs値がの乗とやや高く、摩耗粒子の形態観察で金属接触が厳しい場合に発生するシビア粒子、フレッティングにより発生する赤錆がやや多く観察されました。さらにフィルタ表面の異物観察でも赤錆が多く観察され、SOAPで鉄、ケイ素、D－SOAPで鉄、鉛、銅、錫が検出されたことから、軸受摺動面では、油膜切れによる摩耗とフレッティングによる摩耗が発生していることが分かりました。軸受メタルは、メタルの主成分である錫がD－SOAPで検出されたことから、摩耗していることが分かりました。メタルの摩耗深さを錫濃度、油量Lから求めてみました。錫の摩耗体積＝錫濃度×-×油量×.×÷錫密度＝.×-××.×÷.＝.平均的な摩耗深さ＝摩耗体積÷摩耗面積×＝.÷.×＝.この計算の結果からはメタル表面の平均的な摩耗深さが.μmとなり、表面粗さをsと仮定すると、摩耗は僅かであることが分かりました。現在のところ、継続使用は可能な範囲にあると思われますが、フレッティングにより発生した赤錆が軸受摺動面に噛み込み摩耗が進行することが懸念されるため、ヶ月後に再度分析を実施し、摩耗の進行状況を確認されることを推奨します。ケイ素の検出ケイ素がppm検出されています。一般に、潤滑油中からケイ素が検出された場合の原因として、油の消泡剤として使用されるシリコン系の添加剤が検出されるフェログラフィーおよびフィルタ表面の異物観察で砂が多く観察され、これが検出されるシリコングリースをシール部に塗布している場合、このシリコングリースが潤滑油に混入して検出されるなどが挙げられますが、今回の原因は、フェログラフィーおよびフィルタで砂はあまり観察されなかったことから、以外の可能性が考えられます。およびについては、分析結果では確認することが出来ませんので、原因を絞込むため、消泡剤の投与をしていないか、また、シリコングリースを使用している箇所があるかについてご確認下さい。を示すRBOT、IRを除く項目は良好です。RBOTがminと当社推奨の管理限界値を下回っていました。さらにIRの結果、酸化防止剤のピークが減少していたことから、酸化防止剤が減少していることが分かりました。基油は、現在のところ劣化していませんが、酸化防止剤の減少が見られていることから、継続使用により基油の劣化が進行して全酸価が上昇することが懸念されるため、計画を組んで更油を実施されることを推奨します。
報告№109-09136 報告№109-09180 | 分析№109-001160 分析№109-001446 | 109-001446 | 更油のため潤滑油を油槽から全量抜いた。油槽から抜き油中にL抜いた時点で潤滑油を採取し、その分析結果から劣化状況、汚染状態、潤滑状態を確認する。機器の潤滑状態SOAP／D－SOAPで鉄および銅が多く検出され、観察された摩耗粒子はラビング粒子、銅合金、外部から混入したと思われる砂等が多く観察されました。観察された摩耗粒子や砂などの異物の影響により、異常摩耗の早期発見パラメータであるフェログラフィーのIs値は、潤滑状態が厳しい値であるの乗となっており、依然として厳しい潤滑状態が継続していることが分かりました。潤滑状態が厳しい要因は、ボス内のリンク機構や転がり軸受、ブレードのブッシュ等の摺動部で油膜が切れ摩耗が発生しているためと考えられます。今後、さらに摩耗が進行する可能性がありますので、定期的な分析を実施し、摩耗の進行状況をチェックする必要があります。計数汚染度はNAS級以上、重量汚染度は.mg/mlでした。油の劣化状況全酸価は、.mgKOH/gと新油値の.mgKOH/gに比較して高いものの、IRの結果、油劣化の兆候を示すカルボン酸の吸収が確認されなかったことから、本試料油は継続使用可能と判断します。
報告№108-0387 報告№108-0419 | 分析№108-02609 分析№108-02778 | 108-02778 | を確認する。ギヤ油の添加剤は、一般に、タービン油に比較して極圧添加剤や摩耗防止剤などの濃度が高く、この影響でRBOT試験の結果が低く出る傾向があります。そのため、ギヤ油の余寿命の評価をタービン油と同等の精度で得るには、RBOTの結果に加え、粘度、水分、全酸価、IRなどのデータを総合的に判断することが必要です。本試料油は、各分析データを総合的に評価しました。その結果、RBOTは新油に比較して％低下しているものの、粘度、全酸価は良好の範囲にあり、かつ、IRの分析結果でスペクトルパターンが新油と一致していたことから、本試料油は継続使用可能な状態にあると判断します。
報告№108-0075 報告№108-0097 | 分析№108-00429 分析№108-00561 | 108-00561 | トライボ診断を実施し、、汚染度、潤滑状態を確認する。分析の結果、摩耗の安定が確認され、潤滑油も継続使用可能と判断します。これらのことは、前回に比較して、計数汚染度は等級に変化はなく、SOAP／D-SOAPの各データに大きな変化がないこと異常摩耗の早期発見パラメータであるフェログラフィーのIs値がのマイナス乗と良好の範囲にあることを示す粘度、水分、全酸価、IRの各データが良好の範囲にあること以上のことから判断しました。
報告№109-09057 報告№109-09057 | 分析№109-000598 分析№109-000598 | 109-000598 | 濾過前の試料油を分析した結果、摩耗粒子の形態観察で金属接触が厳しい場合に発生するシビア粒子、摩擦熱が高い場合に発生する球状粒子、外部から混入したと思われる鉄錆、砂等がやや多く観察されました。・軸受の摩耗軸受摺動部や鉄系材料同士が接触し摩耗する箇所、例えばラビリンス、軸受支持部、油用ポンプ内部などで局部的に厳しい金属接触が発生している可能性があります。今後、更に摩耗が進行することが懸念されます。・球状粒子観察された摩耗粒子の中でも球状粒子は、異常摩耗の兆候を示す形態のパラメータで、この摩耗粒子が発生する場合、摩耗の進行に注意が必要です。球状粒子の発生原因は、一般に、）溶接工事、溶接作業などによる溶接スパッタの混入）電食による発生）厳しい金属接触による摩耗が考えられます。球状粒子の発生原因が、）の溶接スパッタの混入であれば、今後増加しないと思われますが、）、）が考えられる場合は、原因を取り除かなければ球状粒子は増加すると考えられます。・汚染度の増加摩耗粒子およびフィルタ表面の異物観察で鉄錆、砂等が観察されたため、汚染度が増加した要因は、摩耗による粒子の発生と外部から混入したと思われる異物によるものと考えられます。これらの障害発生に対する弊害を勘案の上、予防処置として運転再開後ヶ月以内に再度分析を実施し、この球状粒子の増加の有無を確認されることを推奨します。また、念のため、主機の起動時、停止時の温度チャートから軸受温度に微妙な変化がないかを確認されることを併せて推奨します。
報告№108-0387 報告№108-0379 | 分析№108-02609 分析№108-02539 | 108-02539 | グリースの物理的性状、軸受の潤滑状態を確認する。グリースの物理的性状グリースの物理的性状を示す滴点、全酸価、IRの結果は、良好と判断します。軸受の潤滑状態D－SOAPで鉄が検出され、摩耗粒子の観察結果から油膜切れにより発生したシビア粒子が観察されたものの、転がり軸受の寿命の指標となるフレーキングの発生が確認されなかったことから、本軸受は継続使用可能と判断します。尚、報告書の管理表中に示しているSOAP／D-SOAPは、グリース潤滑の場合、摩耗粒子が均一に分散していないため、測定値が大きく変動することがありますので参考値としてお考え下さい。
報告№109-09094 報告№112-00124 | 分析№109-000872 分析№112-000475 | 112-000475_date121122 | 潤滑油は継続使用可能な状態にあると判断します。は良好でした。尚、RBOTは管理基本値に比較して大きな値であり減少傾向は確認されませんでした。このことから、更油から今回採油までのヶ月間で酸化防止剤の消耗は確認されていないことから、使用条件が同様であれば定検周期のヶ月は使用できる可能性が高いと判断します。≪状態監視とパラメータ≫分析の目的および各分析のパラメータは以下の通りです。特性低下目的：油の分析結果から、や劣化傾向ならびに添加剤の消耗程度、残存寿命などを確認する。粘度JISK酸価JISK赤外線吸収スペクトルJISK酸化安定度試験JISK汚染目的：油の分析結果から、砂塵あるいは水・異種油などによるや、異物混入の有無を確認する。水分JISK計数汚染度JISB重量汚染度JISB光学顕微鏡観察摩耗目的：油中の摩耗粒子を分析する事により、回転・摺動部の潤滑状態、摩耗劣化の程度、余寿命などを解析する。摩耗診断電子顕微鏡観察JISKX線マイクロアナリシス油中金属濃度JISK≪分析結果≫特性低下粘度：良好粘度値.mm/sの管理基本値mm/sに対する変化率は+.％であり、○○管理限界値±％以内に留まっています。酸価：良好酸価.mgKOH/gは管理基本値の.mgKOH/g以内にあることから、問題は無いと判断します。赤外線吸収スペクトル：良好酸化安定度試験：良好酸化安定度試験の結果、数値minは○○管理限界値min以上に留まっており、現時点での使用は可能と判断します。汚染水分：良好水分値は○○管理限界値以内に留まっています。計数汚染度：今回は実施していません。重量汚染度：今回は実施していません。光学顕微鏡観察：今回は実施していません。摩耗摩耗診断電子顕微鏡観察・X線マイクロアナリシス：今回は実施していません。油中金属濃度：今回は実施していません。
報告№109-09136 報告№113-00082 | 分析№109-001160 分析№113-000335 | 113-000335 | 分析の結果、前回に比較して計数汚染度がNAS級以上からNAS級にランク低下したものの、管理限界値に到達していました。汚染度が高い事により摩耗が更に進展することが懸念されます。軸受現時点で、軸受は継続使用可能な状態にあると判断します。但し、油中金属成分の分析では、メタル主成分の錫およびオイルリングの主成分である銅が増加していたことから、軸受メタルおよびオイルリングの摩耗が進行していることがわかります。前述しましたが、現時点で軸受の継続使用に支障はないと思われますが、汚染度が高い事により摩耗が更に進展することも予想されます。従って、早い段階で油を更油するか、或いは濾過を行うかでNAS級よりも清浄な状態にすることと、傾向管理による摩耗進行の監視を継続することを推奨します。オイルリングの点検摩耗粒子の観察結果から、オイルリングの回転が円滑になっておらず、回転しながら軸受の台金部に当たるような状況になっていると推定されます。そのため、軸受油膜が健全に形成されにくくなっていると思われますので、オイルリングの回転具合を至急確認して下さい。更油または濾過油中の汚染度が高いことから、摩耗粒子や異物等が軸受軌道面に噛み込むことによる摩耗の進行が懸念されるため、更油または、濾過を推奨します。再分析摩耗の進行を監視するため、ヶ月以内に回目の初期試験を実施し、分析データによる摩耗の進行状況を確認することを推奨します。軸受の摩耗状態フェログラフィーおよびSOAP/D-SOAPのデータから総合的に解析した結果、軸受は健全であり、継続使用可能と評価できますが、引続き軸受の機能が保持されていることを確認するためにも、潤滑油診断による傾向管理が有用と考えます。フェログラフィー【定量分析：Is値】Is値は異常摩耗の早期発見パラメータのつで、摩耗程度を定量化するために用います。Is値は前回に比較しての乗から乗に低下し、低い値でした。フェログラフィー【定性分析：摩耗粒子および摩耗形態観察】分析結果から観察された代表的な摩耗粒子は、以下の通りでした。正常な摩耗粒子・潤滑状態が正常なマイルド摩耗により発生。Iカップリング発光分光分析【SOAP/D-SOAP】検出された金属元素から発生箇所を推定すると、以下の通りでした。鉄、鉛、銅、アンチモン、錫、亜鉛・軸受等カルシウム、アルミニウム、ナトリウム・外部混入異物D-SOAPの結果で、錫が前回に比較してppmからppmと僅かに増加していたことから、軸受の摩耗が発生していると推定されます。今後、さらに摩耗が進行することが懸念されます。さらに、銅が前回に比較して増加していることから、オイルリングと主軸間、またはオイルリングと軸受台金側面との間で摩耗が発生していると考えられます。このような場合、オイルリングと主軸の間で摩擦が低下したり、台金との摩擦が増大するなどの影響でオイルリングが円滑に回転し難い状況が発生します。その結果、潤滑油のかき揚げ量が減少し、軸受摺動面で油膜切れを引き起こす可能性があります。計数汚染度は、前回に比較してNAS級以上からNAS級にランク低下しているものの、管理限界値に到達していました。フィルタ表面の異物観察で金属片、鉄錆、砂等が観察されたことから、汚染度が高い要因は、摩耗と外部混入異物の影響と思われます。IRのデータは良好でした。
報告№104-0294 報告№104-4556 | 分析№104-02199 分析№104-02484 | 104-02484 | トライボ診断の結果、油圧ポンプ等の摺動面で油膜切れが発生し、僅かではあるが摩耗の進行が認められた。継続使用可能な状態にあるが、ヶ月後に再度分析を実施し、摩耗の進行状況を確認することを推奨する。このことは、計数汚染度に変化がなく、油中金属元素濃度の結果に変化がないものの、異常摩耗の早期発見パラメータであるフェログラフィーのIs値がの乗と前回に比較して、若干上昇し、油圧ポンプ等の摺動部に厳しい金属接触が発生していることが確認されたこと。以上のことから判断した。
報告№106-0239 報告№106-0241 | 分析№106-01328 分析№106-01335 | 106-01335 | 本試験は、トライボ診断を実施し、軸受の潤滑状態、汚染状況、油の劣化状態を確認することを目的としました。軸受の潤滑状態ベアリング軌道面の微小領域に疲労摩耗が発生しているものの、転がり軸受の寿命の指標となるフレーキングの発生が確認されていないことから、現在のところ、ベアリングは継続使用可能な状態にあると判断します。油の汚染状況計数汚染度がナトリウム級と当社推奨の管理限界値内にあり、重量汚染度がmg/mlでした。油の劣化状態油の劣化状況を確認するために実施した粘度、水分、全酸価、IRの各データが良好であることから、この油は継続使用可能と判断します。
報告№109-09094 報告№109-09094 | 分析№109-000938 分析№109-000938 | 109-000938 | 分析の結果、全てのデータが良好であることから、このグリースは継続使用可能と判断します。尚、有機物・有機化合物の結果、新グリースと異なるピークが確認されたことから、グリース名が違うか、或いは、異種グリースが混入した可能性が考えられますので、グリースを再確認するとともに、異種グリースの混入の可能性についてご確認下さい。特性低下有機物・有機化合物の結果、新グリースと異なるピークが確認されたことから、グリース名が違うか、或いは、異種グリースが混入した可能性が考えられますので、グリースを再確認するとともに、異種グリースの混入の可能性についてご確認下さい。ちょう度は良好と判断します。ちょう度はと当社推奨の管理限界値であるから以内にあり、良好と判断します。滴点は良好と判断します。滴点はと新グリース値に比較して高いものの、良好と判断します。全酸価は良好と判断します。全酸価は.mgKOH/gと新グリース値.mgKOH/g以内にあり、良好と判断します。有機物・有機化合物の結果、良好と判断します。有機物・有機化合物の結果、油劣化の兆候を示すカルボン酸の吸収が確認されていないことから、良好と判断します。但し、新グリースと異なるピークが確認されたことから、グリース名が違うか、或いは、異種グリースが混入した可能性が考えられますので、グリースを再確認するとともに、異種グリースの混入の可能性についてご確認下さい。
報告№109-09136 | 分析№109-001160 | 113-002612 | 潤滑油は汚染度が高いことから、油中の夾雑物が潤滑部に噛み込むことによる摩耗の進行が懸念されます。対象設備は継続使用可能な状態にあると判断しますが、今後の摩耗推移を確認するためにも傾向監視を継続することが有効です。更油油中の汚染度が高いことから、摩耗粒子や異物等の夾雑物が潤滑面に噛み込むことによる摩耗の進行が懸念されるため、可能であれば更油を推奨します。定期的な分析今後の凝着摩耗の推移を監視するため、定期的な分析実施を推奨します。新油の分析粘度、酸価は、油の性能を評価するパラメータの一種です。油の性能低下は、新油との比較が必要なことから、使用油の油名確認および未使用油の分析による比較評価を推奨します。異常摩耗の早期発見のパラメータであるIs値はレベルと正常です。但し、潤滑部の摩耗が認められたため、定期的に潤滑油分析を実施し、摩耗推移を監視することが有用と考えます。フェログラフィーで比較的多く観察された粒子は、以下の通りです。正常な摩耗粒子・潤滑状態が正常なマイルド摩耗により発生。黒錆・潤滑状態がやや厳しい凝着摩耗により発生。局部的な厳しい金属接触と高い摩擦熱が発生していたことを示します。黒錆は、摩擦面が将来的に異常摩耗へ進展する可能性を示唆しているため、傾向監視が有用と思われます。詳細は、別紙傾向監視が必要な摩耗粒子をご覧ください。計数汚染度は前回のNAS級からランク上昇し、NAS級を上回っており、当社推奨の管理限界値を超えていました。今後、油中の汚染物が潤滑部に噛み込むことによる摩耗の進行が懸念されます。前回同様、水分は良好です。粘度粘度はmm/sでした。前回同様にISOVG規格内にありますが、新油との比較による評価を推奨します。酸価は.mgKOH/gでした。前回の.mgKOH/gに比較して大きな変化はありませんでしたが、新油との比較による評価が必要です。
報告№109-09136 報告№112-00624 | 分析№109-001160 分析№112-002682 | 112-002682 | 潤滑油は継続使用可能な状態にあると判断します。粘度、全酸価、IR、RBOTの各データは良好でした。油の余寿命は、使用油の使用期間または使用時間が不明であったため、ご依頼の油の余寿命に関する検討は行えませんでした。ただし、今回の結果がmin、新油値がminであったことから、酸化防止剤の残存量は％でした。可能であれば、使用期間、あるいは使用時間の情報をご提供下さい。水分は良好でした。
報告№109-09136 報告№114-00133 | 分析№109-001160 分析№114-000415 | 114-000415date140625 | は良好の範囲にあるものの、計数汚染度がNAS級と当社推奨の管理限界値に到達しています。今後、油中の汚染物がギヤ歯面や軸受軌道面に噛み込み摩耗が進行することが懸念されるため、注意が必要です。減速機減速機は継続使用可能な状態にあると判断します。但し、今後の摩耗推移を確認するためにも傾向監視を継続することが有効です。更油今後、油中の汚染物がギヤ歯面や軸受軌道面に噛み込み摩耗が進行することが懸念されるため、更油を推奨します。定期的な分析今後の進行が懸念される摩耗の推移を監視するため、定期的な分析実施を推奨します。異常摩耗の早期発見のパラメータであるIs値はレベルとやや高い値でした。また、潤滑部の摩耗が認められたため、定期的に潤滑油分析を実施し、摩耗推移を監視することが有用と考えます。フェログラフィーで観察された代表的な粒子は、以下の通りです。正常な摩耗粒子・潤滑状態が正常なマイルド摩耗により発生。疲労摩耗粒子・繰返し応力による金属疲労で発生。大型化するとフレーキングの発生が懸念されます。SOAP/D-SOAPの結果、鉄が検出されていることから、ギヤ歯面や軸受軌道面で摩耗が発生していると推定されます。計数汚染度はNAS級と当社推奨の管理限界値を超えています。フィルタグラムで金属片、鉄錆、砂等が観察されていることから、汚染度が高い要因は、摩耗と外部混入異物の影響と思われます。粘度、水分、酸価、IRの各データは良好です。
報告№109-09136 報告№114-00192 | 分析№109-001160 分析№114-000596 | 114-000596 | 分析の結果、計数汚染度はNAS級以上、重量汚染度はmg/mlと共に当社推奨の管理限界値を超えています。フィルタグラムで表面が茶褐色で、さらにD-SOAPで鉄、油の添加剤成分であるリン、亜鉛、外部混入異物と思われるカルシウムが検出されていることから、汚染度が高い要因は、摩耗と添加剤成分の析出によるスラッジ、外部混入異物の影響と思われます。このスラッジは、粘着性があるため、バルブ類の動作障害やフィルタの目詰まりの原因となりやすいことから、対策が必要です。対象設備は継続使用可能な状態にあると判断します。但し、異常摩耗の早期発見パラメータであるフェログラフィーのIs値は、前回に比較してからレベルに上昇し、摩耗粒子の形態観察で潤滑状態が正常な場合に発生する摩耗粒子が比較的多く観察されています。シリンダ摺動面やポンプ内部では、やや厳しい潤滑状態であることから、今後摩耗の進行状況を確認する必要があると思われます。TS-の投与と濾過今後、バルブ類の動作障害やフィルタおよびストレーナの目詰まりが発生することが懸念されるため、予防措置として当社製清浄分散剤TS-の投与と濾過を推奨します。定期的な分析今後懸念される摩耗の進行を監視するため、定期的に分析を実施することを推奨します。最適な採油方法本試料油は、機器停止中にドレンバルブから採油されているため、分析データが高濃度に出ていると推定されます。正確なデータによる診断を行うためにも、今後の採油は、極力運転中もしくは停止直後の油槽中層部から実施されることを推奨します。
報告№109-09136 報告№113-00463 | 分析№109-001160 分析№113-001902 | 113-001902_date140218 | 減速機は継続使用可能な状態にあると判断します。但し、将来的な摩耗進行の有無を確認するためにも傾向監視を継続することが有効です。また、SOAP-Tで新油と一致しないデータが確認されました。異種油の混入および油名の確認分析データから新油と一致しないデータが確認されたことから、異種油の混入または油名が違っている可能性があります。油は設備の条件にあった適正な性能のものを使用することが重要であるため、異種油の混入の有無、油名を再確認することを推奨します。定期的な分析今後懸念される摩耗の進行を監視するため、定期的に分析を実施することを推奨します。診断結果は良好と判断します。粘度前回に比較して今回の粘度は、mm/sからmm/sに上昇していました。新油値mm/sに比較して、粘度変化率は+.％で、当社推奨の管理限界値である±％以内であり、良好と判断します。水分前回に比較して今回の水分は、ppmからに若干増加しているものの、当社推奨の管理限界値の以下であり、良好と判断します。酸価・IR潤滑油の酸化劣化は、酸価およびIRの結果から総合的に判断します。前回に比較して今回の酸価は、.mgKOH/gから.mgKOH/gに上昇しているものの、新油値.mgKOH/g以下であり、IRの結果で酸化劣化の兆候を示すカルボン酸の吸収が確認されていないことから、良好と判断します。は良好でした。計数汚染度前回に比較して今回の計数汚染度は、NAS級からNAS級にランク低下し、当社推奨の管理限界値NAS級以下であり、良好と判断します。重量汚染度前回に比較して今回の重量汚染度は、.mg/mlからmg/mlに増加していました。光学顕微鏡写真重量汚染度で濾過したフィルタ表面上の夾雑物を光学顕微鏡で観察した結果、金属片、鉄錆、砂等が観察されました。総合的に判断した結果、は許容範囲内にあり、機器は継続使用可能と判定しますが、摺動部の摩耗が認められたため、定期的に潤滑油分析を実施し、摩耗推移を監視することが有用と考えます。フェログラフィー【異常摩耗指数：Is値】Is値は異常摩耗の早期発見パラメータのつで、摩耗程度を定量化するために用います。今回のIs値はの乗と、やや高い値であるものの、前回に比較してIs値の上昇傾向は確認されませんでした。フェログラフィー【定性分析：摩耗粒子の形態観察】観察された代表的な粒子は、以下の通りでした。正常な摩耗粒子・潤滑状態が正常なマイルド摩耗により発生。シビア粒子・潤滑状態がやや厳しい凝着摩耗により発生。金属潤滑部が局部的に油膜切れを起していると考えられます。疲労摩耗粒子・繰返し応力を受けて発生。観察された摩耗粒子の中でもシビア粒子は、摩擦面が将来的に異常摩耗へ進展する可能性を示唆しているため、傾向監視が必要と思われます。詳細は、別紙傾向監視が必要な摩耗粒子をご覧ください。Iカップリング発光分光分析【SOAP-T】検出された金属元素と、想定される発生箇所は、以下の通りです。鉄、銅、錫・ギヤ、軸受等リン・添加剤カルシウム、ケイ素、ナトリウム、マグネシウム、モリブデン・外部混入異物SOAP-Tの結果、使用油からモリブデンが高い値で検出されました。モリブデンは、添加剤成分として添加されていることがありますが、モービルギヤXリンの新油は、モリブデンを含んでいないことから、添加剤が投与されたか、異種油の混入、油名の誤り等が考えられます。
報告№109-09136 報告№113-00655 | 分析№109-001160 分析№113-002818 | 113-002818 | 潤滑は良好の範囲にありました。軸受は摩耗状態が良好の範囲にあることから継続使用可能な状態にあると考えられます。異常摩耗の早期発見のパラメータであるIs値は、前回のレベルから変化はなく、正常です。また、異常摩耗の兆候を示す摩耗粒子が顕著に観察されなかったことから、は良好と判断します。前回同様、計数汚染度、重量汚染度は良好です。
報告№109-09136 報告№112-00368 | 分析№109-001160 分析№112-001542 | 112-001542_date130125 | ポンプ軸受とグリースは、継続使用可能な状態であるため、分解点検の必要はないと判断します。新グリースとの比較による評価グリースの物理的性状を示すちょう度、滴点、酸価のデータは新グリースデータを基準として評価しています。今回はグリース名が不明であったため判断できませんでしたが、今後評価する場合は、使用している新グリースを同時に分析することをご検討下さい。余寿命評価余寿命は、転がり軸受の場合、当社の経験からIs値が指数関数的に上昇していくことが確認されています。しかし、グリースは、潤滑油に比較して流動性が低いことから潤滑部で発生したすべての摩耗粒子が試料中に入っていないことがあり定量評価は困難であるため、Is値からは余寿命を予測することは出来ませんでした。はフェログラフィーおよびSOAP-Tの結果から総合的に判断した結果、正常な状態にあると考えられます。フェログラフィー【定性分析：摩耗粒子および摩耗形態観察】分析結果から比較的多く観察された粒子は、以下の通りでした。正常な摩耗粒子・潤滑状態が正常なマイルド摩耗により発生。Iカップリング発光分光分析【SOAP-T】検出された金属元素から発生箇所を推定すると、以下の通りでした。鉄、鉛、アンチモン・軸受等リン、亜鉛、カルシウム、ナトリウム、アンチモン・添加剤、増ちょう剤、外部混入異物アンチモンが比較的高い値でした。転がり軸受の保持器などの摩耗やグリースの添加剤成分と推定されます。グリースの物理的性状新グリースとの比較による評価が必要です。ちょう度ちょう度はでした。グリース名が不明なため判定することが出来ませんでした。滴点滴点はでした。グリース名が不明なため判定することが出来ませんでした。酸価はmgKOH/gでした。IRで油劣化の兆候を示すカルボン酸の吸収が確認されていないことから、良好と判断します。水分グリースの水分濃度は一般的に.～％が適正であり、本試料の水分はppmであることから、良好の範囲にあると判断します。IRIRチャートの結果、油劣化の兆候を示すカルボン酸の吸収が確認されていないことから、良好と判断します。
|  | 113-000991 | 重量汚染度が高く、スラッジの発生が確認されました。減速機減速機は継続使用可能であるため、分解点検の必要はないと判断します。但し、将来的な摩耗進行の有無を確認するためにも傾向監視を継続することが有効です。また、検出された鉄濃度からギヤのバックラッシの増加量を計算しました。ギヤのバックラッシが適正でない場合、ギヤが円滑に稼動せず、振動の増大につながる可能性があります。鉄がギヤ歯面から発生しているとした場合、仮定に基づく計算であるため参考値となりますが、ギヤのバックラッシ増加量は最も厳しい部分で約.μmと推定されました。上限値に比較して十分に小さい値であるため、継続使用に問題はないと考えられます。この増加量を基に、バックラッシの上限値に到達する時間を推定すると、バックラッシの上限値である.μmに到達するのは、年後であることが分かりました。但し、この結果は、減速機の情報を仮定しているため、参考値としてお考え下さい。更油油中の汚染度が高く、スラッジの発生が確認されました。潤滑不良や、フィルタが設置されている場合、目詰まりが懸念されることから、更油を推奨します。定期的なトライボ診断実施定期的な分析を実施することにより、データの変化から異常の兆候を早期に発見することが可能となります。今後懸念される切削摩耗、疲労摩耗、凝着摩耗の進行を監視するため、定期的なトライボ診断の実施を推奨します。は全てのデータが正常であり、良好でした。粘度粘度は、.mm/sと新油値のmm/sに比較して粘度変化率が+.％となっており、当社推奨の管理限界値である±％以内にあり、良好でした。水分はと当社推奨の管理限界値以下にあり、良好と判断します。酸価・IR酸価劣化の進行度は、酸価およびIRの結果から総合的に判断します。酸価は、と新油値.mgKOH/g以下にあり、IRの結果で油劣化の兆候を示すカルボン酸の吸収が確認されていないことから、良好と判断します。計数汚染度がやや高く、重量汚染度が当社推奨の管理限界値を超えていました。フィルタ表面の異物観察で表面が茶褐色であり、粘ちょう物、金属片、鉄錆、砂等が観察されたことから、汚染度が高い要因は、摩耗とスラッジ、そして外部混入異物の影響と思われます。計数汚染度計数汚染度はNAS級と当社推奨の管理限界値以下であるものの、やや高い値でした。重量汚染度はmg/mlと当社推奨の管理限界値を超えていました。光学顕微鏡写真重量汚染度で濾過したフィルタ表面上の夾雑物を光学顕微鏡で観察した結果、スラッジ、金属片、鉄錆、砂等が観察されました。はフェログラフィーおよびSOAP-Tの結果から総合的に判断した結果、継続使用は可能ですが、今後の機器の機能を確認するためにも傾向管理が有用と考えます。フェログラフィー【定量分析：Is値】Is値は異常摩耗の早期発見パラメータのつで、摩耗粒子を定量化するために用います。減速機の場合、潤滑状態が良好であればIs値はの乗以下となり、潤滑状態が厳しくなるにつれてIs値は上昇していきます。今回のIs値は、の乗と低い値でした。フェログラフィー【定性分析：摩耗粒子および摩耗形態観察】分析結果から観察された代表的な粒子は、以下の通りでした。正常な摩耗粒子・潤滑状態が正常なマイルド摩耗により発生。切削粒子・異物や金属表面の微小突起による切削摩耗により発生。疲労摩耗粒子・繰返し応力を受けて発生。黒錆・潤滑状態がやや厳しい凝着摩耗により発生。金属接触が厳しく、且つ、高い摩擦熱が発生していると考えられます。フリクションポリマ・局部的に高圧・高温となる場合に発生。観察された摩耗粒子の中でも切削粒子、黒錆は、将来的な摩耗の進行に繋がる可能性を示唆しているため、傾向監視が必要と思われます。減速機で切削摩耗が発生した場合、減速機内部で使用されている転がり軸受が切削摩耗により生じた軌道面の損傷が起点となって寿命が分の程度に低下することがあることから、切削摩耗には十分注意する必要があります。切削摩耗の発生原因となる混入異物が残留している場合、この異物により切削摩耗が継続して発生する可能性があります。黒錆は、凝着摩耗に分類されます。この摩耗粒子は、ギヤ歯面、軸受軌道面で凝着、破断を繰り返し、この過程で生じる移着粒子が成長して摩耗粒子となります。そのため、ギヤ歯面、軸受軌道面では局部的に油膜切れが発生していることを示しています。この状態が継続した場合、摩耗粒子のサイズは徐々に大型化していき、設備の損傷に至る場合がありますので、傾向監視が必要です。Iカップリング発光分光分析【SOAP-T】検出された金属元素から発生箇所を推定すると、以下の通りでした。鉄、鉛、銅、錫、亜鉛・ギヤ、軸受等リン、カルシウム、バリウム、アルミニウム、ケイ素、ナトリウム・外部混入異物バックラッシご提供いただいた情報から本設備は太陽歯車、遊星歯車、内歯車で構成される遊星歯車機構であることが分かりました。今回、歯車の歯幅が不明でした。よって、歯幅をmmと仮定し、バックラッシの増加量を計算しました。その結果、今回検出された鉄がギヤ歯面から、平均的に摩耗して発生していたと仮定した場合、バックラッシの増加量は以下の通りと推定されます。表バックラッシ増加量接触箇所 バックラッシ増加量上限値 バックラッシ増加量 内歯車-遊星歯車 . 約. 遊星歯車-太陽歯車 . 約. バックラッシの初期値が不明であるため、増加量の上限値を適正なバックラッシの最大値と最小値の差としました。今回の推定されたバックラッシ増加量は上限値に比較して十分に小さい値です。但し、今回の計算は仮定に基づいて行っているため、参考値としてお考え下さい。
報告№109-09136 報告№112-00588 | 分析№109-001160 分析№112-002420 | 112-002420_date130304 | 、汚染状態、摩耗状態ポンプ減速機と潤滑油は、継続使用可能な状態であるため、分解点検の必要はないと判断します。但し、観察された油中粒子には、異物の切削作用の影響で発生する切削摩耗や、油膜が局部的に破断する凝着摩耗で発生した摩耗粒子が観られたことから、今後の摩耗進行を傾向監視するため、以下の対策を推奨します。余寿命予測フェログラフィーのIs値は、前回に比較しての乗から変化はなく、平衡状態で安定した潤滑状態になっていることがわかります。このような安定した潤滑状態では、異常な方向に向かう上昇角を示さないことからIs値による余寿命予測はできませんが、前回と今回の摩耗形態や摩耗サイズの粒度分布、金属摩耗量、油中汚染物の影響や潤滑性状の確認や比較等の過程を経た結果から総合的に判断すると、少なくとも年程度の間は継続して使用が可能な状態にあると判断します。定期的なトライボ診断トライボ診断は、潤滑油を分析し、潤滑油の性状を調査して継続使用が可能か、更油すべきかの評価を行うことはもとより、ギヤや転がり軸受、すべり軸受などの潤滑状態も評価する設備診断技術ですが、農業用の設備では稼働率にもよるものの年に回程度の診断により、そのデータの変化から異常の兆候を早期に発見することや、分解点検の必要性を判断することが可能となります。今回の分析データでは、潤滑油中に摩耗速度の早い摩耗形態の切削摩耗および凝着摩耗が確認されたことから、今後も定期的な分析診断により設備状態を把握することを推奨します。潤滑油の濾過油中の汚染度が高いことから、摩耗粒子や異物等がギヤ歯面や軸受軌道面に噛み込むことによる摩耗の進行が懸念されるため、潤滑油の濾過を推奨します。バックラッシによる評価トライボ診断では、バックラッシの増加量を分析結果から計算できますが、今回は計算に必要な歯幅に関する情報が不足していたため、仮定して計算しております。不足している情報をお知らせ頂ければ、より正確な診断を行うことが出来ますので、可能であれば情報をお知らせ下さい。はフェログラフィーおよびSOAP-Tの結果から総合的に判断した結果、傾向管理が必要な状態にあると考えられます。フェログラフィー【定量分析：Is値】Is値は異常摩耗の早期発見パラメータのつで、摩耗粒子を定量化するために用います。Is値は前回に比較しての乗から変化はなく、低い値でした。フェログラフィー【定性分析：摩耗粒子および摩耗形態観察】分析結果から比較的多く観察された粒子は、以下の通りでした。正常な摩耗粒子・潤滑状態が正常なマイルド摩耗により発生。切削粒子・異物や金属表面の微小突起による切削摩耗により発生。シビア粒子・潤滑状態がやや厳しい凝着摩耗により発生。金属潤滑部が局部的に油膜切れを起していると考えられます。観察された摩耗粒子の中でも切削粒子は、注意が必要です。減速機で切削摩耗が発生した場合、減速機内部で使用されている転がり軸受が切削摩耗により生じた軌道面の損傷が起点となって、寿命が分の程度に低下することがあることから、切削摩耗には十分注意する必要があります。切削摩耗の発生原因となる混入異物が残留している場合、この異物により切削摩耗が継続して発生する可能性があります。Iカップリング発光分光分析【SOAP-T】検出された金属元素から発生箇所を推定すると、以下の通りでした。鉄、鉛、ニッケル、錫、亜鉛・ギヤ、軸受等リン・添加剤カルシウム、ナトリウム・外部混入異物バックラッシご提供いただいた減速機に関する情報から、スパイラルベベルギヤであり、この部分のバックラッシを求めました。尚、歯幅が不明でしたのでmmと仮定しました。その結果、減速機のギヤ歯面に摩耗が集中していたと仮定した場合、バックラッシの増加量は約.μmと推定されました。バックラッシ増加分の上限値は、メーカにより差異はあるものの、当社の推奨するバックラッシは、一般に推奨されるμmを管理目安にしています。この値に比較して十分に小さい値であり、前回に比較してSOAP-Tの鉄濃度が減少していることから、摩耗は安定しているものと推定されます。計数汚染度は、昨年のデータNAS級からNAS級と汚染度が進行しており、管理限界値のNAS級に到達していました。これはNAS等級～μmのレンジが昨年の倍以上の数量が増加した影響によるものでした。重量汚染度は、昨年データのmg/mlと比較して、.mg/mlと減少しました。また、フィルタの表面の異物観察では、金属片、鉄錆、砂等が観察されたことから、汚染度が高い要因は、摩耗と外部混入異物の影響と思われます。潤滑油は、摩耗状態もやや厳しい状態であるものの、潤滑状態にすぐに悪影響を与える領域に達していませんので、今後の運転時間や運転状況が、特に変化のない運転であれば、少なくても年間は継続使用可能な状態にあると判断します。しかし、油中の汚染度が高いことから、摩耗粒子や異物等がギヤ歯面や軸受軌道面に噛み込むことによる摩耗の進行が懸念されるため、今回は潤滑油の濾過を推奨します。は良好と判断します。粘度粘度は、.mm/sと新油値mm/sに比較して、粘度変化率は-％で、管理限界値である±％以内にあり、良好と判断します。水分は、.ppmと管理限界値の以下にあり、良好と判断します。酸価は、.mgKOH/gと新油値.mgKOH/g以下にあり、良好と判断します。IRIRチャートの結果、新油と使用油のスペクトルパターンはほぼ一致し、また、油劣化の兆候を示すカルボン酸の吸収が確認されていないことから、良好と判断します。
報告№108-0389 報告№108-0389 | 分析№108-02626 分析№108-02626 | 108-02626 | 分析の結果、前回同様に摩耗粒子の形態観察で～μmサイズの微小な疲労摩耗粒子、フレッティングにより発生したμm未満の赤錆が多く観察されています。但し、前回に比較して計数汚染度ランク減少し、SOAP／D－SOAPの鉄濃度、異常摩耗の早期発見パラメータであるフェログラフィーのIs値に変化はないことから、現在のところ、摩耗は安定していると判断します。これらのことは、前回同様に、異常摩耗の早期発見パラメータであるフェログラフィーのIs値がの乗やや高く、摩耗粒子の形態観察の結果、～μmサイズの微小な疲労摩耗粒子、フレッティングにより発生したμm未満の赤錆が多く観察されたものの、計数汚染度はランク減少し、SOAP／D-SOAPの鉄濃度、異常摩耗の早期発見パラメータであるフェログラフィーのIs値に変化がないこと以上のことから判断しています。計数汚染度は良好と判断します。計数汚染度は良好と判断します。計数汚染度はNAS級と当社推奨の管理限界値のNAS級以内にあり、良好と判断します。重量汚染度はmg/mlとなっています。重量汚染度はmg/mlとなっています。機器の潤滑状態フェログラフィーの結果、～μmサイズの微小な疲労摩耗粒子、フレッティングにより発生したμm未満の赤錆が多く観察されています。SOAPの結果、鉄が検出されています。SOAPの結果、摩耗により発生する鉄、油の添加剤成分であるリンが検出されています。D－SOAPの結果、鉄が検出されています。D－SOAPの結果、摩耗により発生する鉄、油の添加剤成分であるリンが検出されています。フェログラフィーの結果、フレッティングにより発生した赤錆、～μmサイズの微小な疲労摩耗粒子が多く観察されています。異常摩耗の早期発見パラメータであるフェログラフィーのIs値がの乗とやや高く、摩耗粒子の形態観察の結果、フレッティングにより発生した赤錆、～μmサイズの微小な疲労摩耗粒子が多く観察されています。
報告№103-0006 報告№103-0006 | 分析№103-00107 分析№103-00107 | 103-00107 | 分析の結果、ギヤ歯面では、疲労摩耗と異物混入による切削摩耗が進行しつつあることが確認されました。今後、歯面での摩耗が進行し、バックラッシの増大と、それによる振動発生が懸念されます。また、その振動が原因で、ギヤの異常摩耗の進行につながることも考えられますので、再分析による傾向管理を推奨します。このことは、計数汚染度がNAS級以上と高くSOAP／D-SOAPでギヤ歯面の摩耗により発生した鉄が検出され、異常摩耗の早期発見パラメータであるフェログラフィーのIs値がの乗と高いことから判断しました。尚、バックラッシの増加量を分析結果から計算できますので、構造が確認できる図面、ギヤの形式、歯形、モジュール、歯数、回転数、増速比、歯幅をお知らせ下さい。計算結果をご報告いたします。この油は継続使用可能と判断します。粘度は良好と判断します。粘度はmm/sと新油値.mm/sに比較して、粘度変化率は+.％で、管理限界値である％以内にあり、良好と判断します。水分は管理限界値内にあるものの、やや高い値でした。水分はppmと管理限界値の以下にあるものの、やや高い値でした。全酸価は良好と判断します。全酸価は.mgKOH/gと新油値mgKOH/g以内にあり、良好と判断します。IRは良好と判断します。IRはチャートに示すように、新油に比較して変化はなく、良好と判断します。計数汚染度、重量汚染度、共に汚染されていました。数汚染度は当社推奨の管理限界値を超えていました。計数汚染度はNAS級以上と当社推奨の管理限界値のNAS級を超え汚染されていました。重量汚染度はやや高い値でした。重量汚染度は.mg/mlとやや汚染されていました。機器の潤滑状態フェログラフィーの結果、ギヤ歯面で疲労摩耗が進行しつつあることが確認されました。今後急激に摩耗が進行し、バックラッシが増大し、振動が発生することが懸念され、更にその振動が原因でギヤの異常摩耗が進行することが懸念されるため、再分析を実施されることを推奨します。SOAP結果、鉄がやや多く検出されました。SOAPの結果、摩耗により発生した鉄がppmとやや多く検出されました。尚、油の添加剤成分であるリン、亜鉛が検出されました。D－SOAPの結果、鉄が検出されました。D－SOAPの結果、摩耗により発生する鉄が検出されました。フェログラフィーの結果、バックラッシの増大が懸念されました。フェログラフィーの結果、ギヤ歯面に疲労摩耗により発生した傷が発生していると思われます。今後急激に摩耗が進行し、バックラッシが増大することに振動が発生することが懸念され、更にその振動が原因でギヤの異常摩耗が進行することが懸念されるため、再分析を実施されることを推奨します。
報告№105-0186 | 分析№105-01263 | 105-01263 | トライボ診断により、機器軸受の潤滑状態、潤滑油の劣化状態を診断することを目的としました。分析の結果、観察された摩耗粒子には、油膜切れを起こして発生した凝着摩耗が若干見られるものの、分析結果から求めた機器の潤滑状態、潤滑油の性状が共に良好である事から現在の潤滑状態は良好な潤滑状態にあると判断します。前回と今回の分析結果からメタルの摩耗速度を判断するため、下式で摩耗速度を求め、現時点における平均的な摩耗深さを求めたところ、摩耗の深さは軸受表面から.μmであることが推定されました。y＝×-x＋.・ここでy：平均的な摩耗深さx：運転時間本軸受がこの摩耗速度で、摩耗の限界に到達する時間、いわゆる限界使用時間を試算すると、軸受の表面粗さをsとした場合の余寿命は約万時間になると推定され、摩耗速度が非常に小さいことから潤滑状態は良好な潤滑状態であることがわかります。尚、現在の潤滑状態は、非常に小さな領域の油膜切れで発生している凝着摩耗が若干観察された事から正常であると思われますが、潤滑状態が変わり摩耗形態に変化が生じた場合摩、耗速度も大きくなることもありますので定期的にトライボ診断を実施し、摩耗の進行速度を監視することが必要と判断します。
報告№109-09136 報告№109-09418 | 分析№109-001160 分析№109-002675 | 109-002675 | 分析の結果、全てのデータが良好の範囲にあることから、本試料油は継続使用可能であり、潤滑状態も正常と判断します。これらのことは、前回に比較して、計数汚染度は等級にランク増加しているものの良好の範囲にあり、SOAP／D-SOAPの鉄濃度に変化はないこと異常摩耗の早期発見パラメータであるフェログラフィーのIs値がの乗と良好の範囲にあることを示す粘度、水分、全酸価、IRの各データは良好の範囲にあること以上のことから判断しています。
報告№107-0366 報告№109-09394 | 分析№107-01900 分析№109-002602 | 109-002602 | 濾過前の試料油を分析した結果、異常摩耗の早期発見パラメータであるフェログラフィーのIs値がのマイナス乗と良好の範囲あるものの、観察された摩耗粒子はフレッティングにより発生した微細な赤錆でした。摩耗粒子の形態観察から確認された摩耗形態は、フレッティング摩耗でした。フレッティングは、鉄系材料が接合されたり、勘合されていたりする部分から発生します。本機の場合、スラスト軸受のランナーとランナーカラーとの密着部でフレッティングが発生していると推定されます。フレッティングによる赤錆が少量発生しても直ちに異常ではありませんが、起動停止が頻繁にあるような場合には、軟らかい軸受表面に硬いフレッティング粒子が埋め込まれそれが原因で、軸受の摩耗進行と起動時のトルク増大による起動開度の増加に繋がる事があります。フレッティングで発生した赤錆は、そのサイズが非常に小さいことから運転中の油膜には影響を及ぼさないと思われますが、停止時には軟らかい軸受の表面に埋め込まれることがあります。そのため、起動時の起動トルク増大につながりやすく、起動渋滞の要因になることもあることから、巡視の際には起動開度の増大や、主機の発停時の軸受温度の跳ね上がり等の変化の監視を強化するとともに、念のため、ヶ月後に分析を実施し、汚染状況及び摩耗の進行状況を確認されることを推奨します。
報告№107-4530 報告№107-7010 | 分析№107-01164 分析№107-01371 | 107-01371 | 更油前の油の性状を確認する。精点Aを実施した結果、RBOTを除く項目は良好でした。RBOTがminと前回のminに比較して僅かに上昇しているものの、測定誤差範囲内であり、前回同様低い値でした。今回のデータから限界値到達時期を別紙図により推定した結果、年月と推定されました。今後、RBOTの減少率が増大することと、基油の劣化が進行することが懸念されるため、計画通り更油を実施することを推奨します。
報告№109-09136 報告№113-00062 | 分析№109-001160 分析№113-000219 | 113-000219 | 潤滑油の劣化はなく、汚染度はやや高いものの、継続使用可能と判断します。軸受は継続使用可能な状態にあると判断します。但し、将来的な摩耗進行の有無を確認するためにも傾向監視を継続することが有効です。定期的な分析今後懸念される摩耗の進行を監視するため、定期的に分析を実施することを推奨します。軸受メタルの情報提供今後軸受メタルの摩耗が進行した場合、摩耗程度を評価する必要がありますので、次回分析時には、メタルサイズをお知らせください。最適な採油方法本試料油は、機器停止中にドレンプラグから採油されています。機器が停止している状態では、別紙油中粒子の沈降の影響に示すように油槽内で撹拌がなくなり固形物は沈降し油中汚染度が高くなると推定されます。本試料油の汚染度がやや高かったのは、この沈降の影響によるとも割れますので、今後の採油は、極力運転中もしくは停止直後の油槽中層部から実施されることを推奨します。はフェログラフィーおよびSOAP-Tの結果から総合的に判断した結果、継続使用は可能ですが、今後の機器の機能を確認するためにも傾向管理が有用と考えます。フェログラフィー【Is値】Is値は異常摩耗の早期発見パラメータのつで、摩耗粒子を定量化するために用います。今回のIs値はのマイナス乗と低い値でした。フェログラフィー【摩耗粒子および摩耗形態】分析結果観察された代表的な粒子は、以下の通りでした。フリクションポリマ・局部的に高圧・高温となる場合に発生。Iカップリング発光分光分析【SOAP-T】検出された金属元素から発生箇所を推定すると、以下の通りでした。鉄、銅、錫、亜鉛・軸受等カルシウム、ナトリウム・外部混入異物メタルの摩耗分析結果から軸受メタルの摩耗深さを、以下の条件を仮定して求めました。・分解点検から今回までに更油を実施していない場合の仮定した錫濃度・当社の経験からメタル面積の約分の程度が摩耗した・更油後の錫濃度を・摺動面の面積をcmその結果、メタル表面の平均的な摩耗深さは.μmとなり、メタルの表面粗さを軸受表面の一般的な粗さであるsと仮定すると、約分の程度が摩耗していると推定されます。余寿命分解後.時間で摺動面の表面粗さが.μm摩耗したと考えられ、余寿命を計算すると時間と推定されます。この余寿命は、軸受摺動面の表面粗さがμmとなる鏡面状態になり、起動・停止時に油膜が形成されにくい状態を示します。仮定している部分がありますので、参考値としてお考え下さい。計数汚染度はNAS級、重量汚染度はmg/mlと共に当社推奨の管理限界値にあるものの、やや高い値でした。フィルタ表面の異物観察で金属片、鉄錆、砂等が観察されたとから、汚染度が高い要因は、機器停止中の採油、摩耗、外部混入異物の影響と思われます。粘度、水分、酸価、IRの各データは良好でした。
報告№109-09249 報告№112-00272 | 分析№109-001747 分析№112-001092 | 112-001092_date121024 | 潤滑油および軸受は継続使用可能な状態にあると判断します。但し、今後も摩耗の進行を傾向監視するため、以下の対策を推奨します。定期的な分析切削摩耗の進行を監視するため、定期的に分析を実施し、分析データによる摩耗の進行状況を確認することを推奨します。シリコン系のグリースや添加剤の確認シリコン系の添加剤やグリースを使用している箇所があるかについてご確認下さい。はフェログラフィーおよびSOAP／D-SOAPの結果から総合的に判断した結果、やや厳しい状態にあると考えられます。フェログラフィー【定量分析：Is値】Is値は異常摩耗の早期発見パラメータのつで、摩耗粒子を定量化するために用います。今回のIs値はの乗とやや高い値でした。フェログラフィー【定性分析：摩耗粒子および摩耗形態観察】分析結果から比較的多く観察された粒子は、以下の通りでした。正常な摩耗粒子・潤滑状態が正常なマイルド摩耗により発生。切削粒子・異物や金属表面の微小突起による切削摩耗により発生。観察された摩耗粒子の中でも切削粒子は、注意が必要です。摩耗形態の中でも切削摩耗は摩耗進行速度が速く、転がり軸受でこの摩耗形態が発生した場合には寿命が分の程度に低下することも知られており、切削摩耗により生じた軌道面の損傷が起点となって転がり軸受の寿命となるフレーキングに進展することから傾向監視による経過監視が必要です。Iカップリング発光分光分析【SOAP／D-SOAP】検出された金属元素から発生箇所を推定すると、以下の通りでした。鉄、鉛、亜鉛・軸受等カルシウム、ケイ素、ナトリウム・外部混入異物ケイ素の検出金属濃度でケイ素がppmと高い値でした。一般に、潤滑油中からケイ素が検出された場合の原因として、シリコン油或いは、シリコン系の添加剤が検出されるフェログラフィーおよびフィルタ表面の異物観察で砂が多く観察されて検出されるシリコングリースをシール部に塗布している場合、このシリコングリースが潤滑油に混入して検出されるなどが挙げられます。ケイ素が多く検出された原因がであると軸受摺動面に噛み込み摩耗が進行したり、であると潤滑油とグリースが混ざって粘度が上昇し、粘性抵抗が増大することにより、油温が上昇する等の悪影響を及ぼすことがあります。分析の結果から、今回検出された原因は、比較的高濃度であることからの可能性が考えられます。については、分析結果では確認することが出来ませんので、これに関する情報があれば提供をお願いします。水分、汚染度物重量は共に良好でした。汚染粒子数はNAS級とやや高い値でした。フィルタ表面の異物観察で金属片、鉄錆、砂等が観察されたことから、汚染度が高い要因は、摩耗と外部混入異物の影響と思われます。．粘度、全酸価、酸化安定度、有機物・有機化合物の各データは良好でした。分析結果特性低下特性低下に係るパラメータの分析結果は良好と判断します。粘度粘度はmm/sと新油値mm/sに対する粘度変化率は+.％で、当社推奨の管理限界値である±％以内にあり、良好と判断します。全酸価添加油の全酸価は、油メーカによって初期値が違うため統一した管理基準を設定するのが困難であることから、当社では管理限界値を設定しておらず、新油分析値との比較及び他の分析項目の結果より全酸価の状態判断を行います。その結果、全酸価は.mgKOH/gと新油値.mgKOH/g以下にあることから、良好と判断します。酸化安定度酸化安定度はminであり、当社推奨の管理限界値のmin以上であることから良好と判断します。有機物・有機化合物有機物・有機化合物は、IRチャートによる新油分析値との比較の結果、cm-付近に劣化の兆候を示すカルボン酸の吸収が確認されていないことから、良好と判断します。色相はL.であり、新油値のL.に比較して変化はないことから、良好と判断します。汚染にかかわるパラメータの分析結果は、汚染粒子数はやや高い値でした。水分はppmであり、当社推奨の管理限界値の以下であることから良好と判断します。汚染粒子数はNAS級であり、当社推奨の管理限界値のNAS級以下であるものの、やや高い値でした。汚染度物重量は.mg/mlであり、当社推奨の管理限界値のmg/ml以下であることから良好と判断します。摩耗フェログラフィーによる摩耗粒子の観察の結果、潤滑状態が正常な場合に発生する摩耗粒子、異物の噛み込みや金属表面の微小突起により発生する切削粒子が比較的多く観察されました。異常摩耗の早期発見パラメータであるフェログラフィーのIs値がの乗とやや高く、摩耗粒子の形態観察の結果、潤滑状態が正常な場合に発生する摩耗粒子、異物の噛み込みや金属表面の微小突起により発生する切削粒子が比較的多く観察されました。金属濃度SOAP法により金属濃度を測定した結果、外部から混入したと思われるケイ素がppm検出されました。金属濃度D-SOAP法により金属濃度を測定した結果、潤滑箇所で発生する金属接触によって検出される鉄がppm、鉛が、亜鉛が、外部から混入したと思われるカルシウムが、ナトリウムが検出されました。
報告№109-09136 報告№112-00632 | 分析№109-001160 分析№112-002783 | 112-002783 | 本試料油は、粒子濃度が比較的高く、外部の影響を受けやすいと思われるドレンラインから停止中に採油を実施したにもかかわらず、大型の粒子は非常に少なく、油の劣化は確認されず、汚染度は良好な範囲にあることから、継続使用可能な状態にあると判断します。対象設備は継続使用可能な状態にあると判断します。最適な採油方法本試料油は、機器停止中にドレンラインから採油されているため、分析データが高濃度に出ていると推定されます。正確なデータによる診断を行うためにも、今後の採油は、極力運転中もしくは停止直後の油槽中層部から実施されることを推奨します。はフェログラフィーの結果から総合的に判断した結果、正常な状態にあると考えられます。フェログラフィー【定量分析：Is値】Is値は異常摩耗の早期発見パラメータのつで、摩耗粒子を定量化するために用います。Is値は前回に比較しての乗から乗に低下し低い値でした。フェログラフィー【定性分析：摩耗粒子および摩耗形態観察】分析結果から観察された全ての粒子量は少でした。計数汚染度は、前回に比較してNAS級からNAS級にランク低下し、良好でした。粘度、水分、酸価の各データは、前回同様に良好でした。
報告№108-5071 報告№111-00598 | 分析№108-02721 分析№111-002794 | 111-002794 | 潤滑油は継続使用可能な状態にあると判断します。但し、消泡性能が低下していることから、以下の対策を推奨します。追加分析消泡性能が低下した場合、ギヤ歯面での油膜形成に影響が出て摩耗が進展することがありますので、フェログラフィーおよびSOAP-Tを追加して摩耗により発生する油中金属濃度や潤滑状態を確認することを推奨します。泡立ち試験泡立ち試験の結果は、一般的には消泡性能が低下していると判断できる値の-でしたが、前回同様に新油値の-であるのに比較して高い値であったことから、消泡性能が低下していることが分かりました。今後の使用状況によっては油の酸化劣化が進行したり、ギヤ歯面およびベアリング軌道面で油膜切れが発生したりする場合があるため、消泡剤の添加による消泡性能の改善など何らかの対応が必要になると思われます。分析結果泡立ち試験の結果、消泡性能が低下していました。粘度粘度は.mm/sと新油値mm/sに比較して、粘度変化率は-％で、当社推奨の管理限界値である±％以内にあり、良好と判断します。泡立ち試験泡立ち試験は-と新油値に比較して高い値でした。水分はppmと当社推奨の管理限界値の以下であり、良好と判断します。全酸価全酸価は.mgKOH/gと新油値.mgKOH/gに比較して高いものの、IRの結果で油劣化の兆候を示すカルボン酸の吸収が確認されていないことから、良好と判断します。
報告№109-09136 報告№113-00418 | 分析№109-001160 分析№113-001654 | 113-001654 | 分析の結果、汚染度は良好な範囲にあるものの、油の劣化が確認されました。軸受分析の結果、軸受は継続使用可能な状態にあると判断します。更油油が劣化していることが確認されたことから、継続使用した場合、油中の酸成分の影響で金属表面が腐食して発生する腐食摩耗に進展することが懸念されるため、至急更油を推奨します。最適な採油方法本試料油は、機器停止中に廃油管から採油されているため、分析データが高濃度に出ていると推定されます。正確なデータによる診断を行うためにも、今後の採油は、極力運転中もしくは停止直後の油槽中層部から実施されることを推奨します。はフェログラフィーおよびSOAP／D-SOAPの結果から総合的に判断した結果、正常な状態にあると考えられます。フェログラフィー【定量分析：Is値】Is値は異常摩耗の早期発見パラメータのつで、摩耗程度を定量化するために用います。今回のIs値はの乗と、低い値でした。フェログラフィー【定性分析：摩耗粒子および摩耗形態観察】分析結果から観察された全ての粒子量は少でした。Iカップリング発光分光分析【SOAP／D-SOAP】検出された金属元素から発生箇所を推定すると、以下の通りでした。鉄、銅、錫、亜鉛・軸受等カルシウム、ケイ素、ナトリウム・外部混入異物計数汚染度はNAS級、重量汚染度は.mg/mlと、共に当社推奨の管理限界値以下であり、良好でした。粘度、水分の各データは良好でした。酸価・IR酸価劣化の進行度は、酸価およびIRの結果から総合的に判断します。酸価は、.mgKOH/gと当社推奨の管理限界値を超えており、IRの結果で油劣化の兆候を示すカルボン酸の吸収が確認されたことから、油は劣化していることが分かりました。今後、油中の酸成分の影響で金属表面が腐食して発生する腐食摩耗に進展することが懸念されます。
報告№109-09136 報告№112-00368 | 分析№109-001160 分析№112-001539 | 112-001539_date130125 | グリースは、継続使用可能な状態にあると判断します。新グリースとの比較による評価グリースの物理的性状を示すちょう度、滴点、酸価のデータは新グリースデータを基準として評価しています。今回はグリース名が不明であったため判断できませんでしたが、今後評価する場合は、使用している新グリースを同時に分析することをご検討下さい。はフェログラフィーおよびSOAP-Tの結果から総合的に判断した結果、傾向管理が必要な状態にあると考えられます。フェログラフィー【定性分析：摩耗粒子および摩耗形態観察】分析結果から比較的多く観察された粒子は、以下の通りでした。正常な摩耗粒子・潤滑状態が正常なマイルド摩耗により発生。Iカップリング発光分光分析【SOAP-T】検出された金属元素から発生箇所を推定すると、以下の通りでした。鉄、アンチモン、ニッケル・軸受等リン、亜鉛、カルシウム、ナトリウム、アンチモン・添加剤、増ちょう剤、外部混入異物アンチモンが比較的高い値でした。転がり軸受の保持器などの摩耗やグリースの添加剤成分と推定されます。グリースの物理的性状新グリースとの比較による評価が必要です。ちょう度ちょう度はでした。グリース名が不明なため判定することが出来ませんでした。滴点滴点はでした。グリース名が不明なため判定することが出来ませんでした。酸価はmgKOH/gでした。IRで油劣化の兆候を示すカルボン酸の吸収が確認されていないことから、良好と判断します。水分グリースの水分濃度は一般的に.～％が適正であり、本試料の水分はであることから、良好の範囲にあると判断します。IRIRチャートの結果、油劣化の兆候を示すカルボン酸の吸収が確認されていないことから、良好と判断します。
報告№109-09136 報告№112-00548 | 分析№109-001160 分析№112-002268 | 112-002268 | は、今後年間使用可能かを確認する。RBOTの結果から余寿命を求めました。別紙RBOTの減少傾向から油の余寿命を求めた結果、本試料は年月の更油から起算して稼働日数が年月となり、今後約年間は使用可能であることが分かりました。これまでと同様の運転状況であれば、今後年間は継続使用可能と判断します。潤滑油の性状・汚染・摩耗状態を確認する。潤滑油および対象設備は継続使用可能な状態にあると判断します。但し、今後も摩耗の進行を傾向監視するため、以下の対策を推奨します。油劣化の確認今後、別紙鉱油の酸化に対する金属触媒の影響に示すように銅濃度の増加に伴い酸化速度が速まる可能性があるため、今回の分析から短期間のうちに再分析を実施し、油劣化の進行状況を確認することを推奨します。はフェログラフィーおよびSOAP／D-SOAPの結果から総合的に判断した結果、やや厳しい状態にあると考えられます。フェログラフィー【定量分析：Is値】Is値は異常摩耗の早期発見パラメータのつで、摩耗粒子を定量化するために用います。今回のIs値はのマイナス乗と低い値でした。フェログラフィー【定性分析：摩耗粒子および摩耗形態観察】分析結果から比較的多く観察された粒子は、以下の通りでした。正常な摩耗粒子・潤滑状態が正常なマイルド摩耗により発生。Iカップリング発光分光分析【SOAP／D-SOAP】検出された金属元素から発生箇所を推定すると、以下の通りでした。銅・軸受等リン、亜鉛・添加剤ナトリウム・外部混入異物銅を使用した箇所の溶出・摩耗SOAPの結果、銅がppm検出されたことから、銅を使用した箇所の溶出・摩耗が発生していると推定されます。亜鉛系添加剤を使用している潤滑油で銅が検出される場合、潤滑系統内でこれらの金属が亜鉛系添加剤の影響により溶出することが知られています。今回の検出は、この溶出と摩耗との双方によるものと考えられます。今後、別紙鉱油の酸化に対する金属触媒の影響に示すように濃度の増加に伴い酸化速度が速まる可能性があります。計数汚染度、重量汚染度は共に良好でした。粘度、水分、酸価、IR、RBOTの各データは良好でした。
報告№102-6140 | 分析№102-02619 | 102-02619 | 運開後に初期試験を実施した結果、D－SOAPでメタルの主成分である錫が検出され、光学顕微鏡写真でも金属片が多く見られていることから、メタルの摩耗が進行していると考えられます。今回のようになじみ過程でメタルの摩耗粒子が観察された場合は、なじみ過程が正常に終了していない場合があり、異常摩耗に進展することも懸念しなければなりません。なじみ過程が正常な状態で終了した場合、メタルの摩耗粒子は観察される事が少なく、従って、今回のなじみ過程では、局部的な金属接触がごく一部で発生したと考えられます。この接触が、既に正常な状態に推移しているか、或いは、進行しているのかを確認するためには、ヶ月毎に回目の初期試験を実施されることを推奨します。これらのことは、D－SOAPでメタルの主成分である錫がppm検出され、光学顕微鏡写真に示すように、金属片が多く見られ、中にはμmを超える大型の金属片が見られたことから判断しました。
報告№104-0294 報告№104-8052 | 分析№104-02199 分析№104-02519 | 104-02519 | 分析の結果、本軸受は継続使用可能な状態にあると判断します。このことは、鉄濃度から計算したフレーキングの発生面積が内輪軌道面の面積の凡そ.％であること。異常摩耗の早期発見パラメータであるIs値がの乗と良好の範囲にあり、ベアリング軌道面から発生した摩耗粒子はマイルドな潤滑状態で発生した摩耗粒子であり潤滑状態は良好な状態で進行していると考えられること。以上のことから判断しました。
報告№109-09501 報告№109-09501 | 分析№109-003055 分析№109-003055 | 109-003055 | 、汚染、潤滑状態は良好と判断します。潤滑油および対象設備は継続使用可能な状態にあると判断します。≪状態監視とパラメータ≫分析の目的および各分析のパラメータは以下の通りです。特性低下目的：油の分析結果から、や劣化傾向ならびに添加剤の消耗程度、残存寿命などを確認する。粘度JISK全酸価JISK赤外線吸収スペクトルJISK酸化安定度試験JISK汚染目的：油の分析結果から、砂塵あるいは水・異種油などによるや、異物混入の有無を確認する。水分JISK計数汚染度JISB重量汚染度JISB光学顕微鏡観察摩耗目的：油中の摩耗粒子を分析する事により、回転・摺動部の潤滑状態、摩耗劣化の程度、余寿命などを解析する。摩耗診断電子顕微鏡観察JISKX線マイクロアナリシス油中金属濃度）JISK≪分析結果≫特性低下粘度：良好粘度値mm/sの新油値mm/sに対する変化率は+.％であり、当社推奨の管理限界値±％以内に留まっています。全酸価：良好全酸価.mgKOH/gは新油値の.mgKOH/gに比較し高くはあるものの、有機物・有機化合物試験の結果で油劣化の兆候を示すカルボン酸の吸収が見られないことから問題は無いと判断します。赤外線吸収スペクトル：良好酸化安定度試験：良好酸化安定度試験の結果、数値minは当社推奨の管理限界値min以上に留まっており、現時点での使用は可能と判断します。汚染水分：良好水分値.は当社推奨の管理限界値以内に留まっています。計数汚染度：良好計数汚染度はNAS級と当社推奨の管理限界値NAS級以内にあります。重量汚染度：良好重量汚染度は.mg/mlと当社推奨の管理限界値mg/ml以内にあります。光学顕微鏡観察：良好光学顕微鏡写真は捕捉された汚染物の量は少なく、スラッジは確認されませんでした。摩耗摩耗診断：良好摩耗診断の結果、異常摩耗の早期発見パラメータであるIs値がのマイナス乗と良好の範囲にあることから、潤滑状態は正常と判断します。電子顕微鏡観察・X線マイクロアナリシス：今回は実施していません。油中金属濃度：良好油中金属濃度の結果、油の添加剤成分として含まれている場合があるリン、外部から混入したと思われるナトリウムが微量検出されたものの、良好と判断します。
報告№109-09329 報告№109-09329 | 分析№109-002245 分析№109-002245 | 109-002245 | 採油について今回の採油は、主機停止中にドレンから実施しているため、別紙油中粒子の沈降の影響に示すように、油中粒子などの固形物は沈降の影響を受けて分析データが高濃度に出る可能性があることから、このことを踏まえて結果を検討しました。分析結果と考察・計数汚染度は、NAS級と潤滑油としてはやや高い値でしたが、汚染度がやや高かったのはフィルタ表面の異物観察で観察された金属片、鉄錆、砂等の影響と思われます。これらの汚染物は、ドレン配管内に残留していた異物を採取した可能性が考えられます。・異常摩耗の早期発見パラメータであるIs値は、－×の乗と、実数部がマイナスであり、また指数部はやや高い値でした。一般に、潤滑状態が正常である場合のIs値は、指数部はの乗以下であることが分かっていますが、今回の値は正常値よりやや高いことから、ごく一部の油膜が薄くなり金属接触を起していたことを示唆しています。また、マイナスとなった実数部の符号は、非常に小さな摩耗粒子の発生が多いことを示唆するもので、発生要因は摩耗粒子の形態観察から前回同様フレッティングであると推定出来ました。・SOAP／D－SOAPで鉄および錫が検出されました。・採油時の影響汚染度が高い要因は、摩耗と外部混入異物の影響と考えられます。外部混入異物は、今回の採油箇所が主機停止中のドレンであることから、採油時に混入したか、或いは、ドレン配管内に残留していた異物を採取した可能性が考えられます。・フレッティングフレッティングは、鉄系材料が接合されたり、勘合されていたりする部分から発生します。フレッティングによる赤錆が少量発生しても直ちに異常ではありませんが、起動停止が頻繁にあるような場合には、軟らかい軸受表面に硬いフレッティング粒子が埋め込まれそれが原因で、軸受の摩耗進行と起動時のトルク増大による起動開度の増加に繋がる事があります。今後の対応フレッティングで発生した赤錆は、そのサイズが非常に小さいことから運転中の油膜には影響を及ぼさないと思われますが、停止時にはやわらかい軸受の表面に埋め込まれることがあります。そのため、起動時の起動トルク増大につながりやすく、起動渋滞の要因になることもあることから、巡視の際には起動開度の増大や、主機の発停時の軸受温度の跳ね上がり等の変化の監視を強化するとともに、定期的に分析を実施し、汚染状況及び摩耗の進行状況を確認されることを推奨します。摩耗の進行状況を確認する周期を理論的に求めたところ、使用時間が最短で約時間経過後となりました。この時間は、油中汚染物が均一になるために必要とする時間であり、この時間を経過すれば、再分析の結果から潤滑状態の傾向を確認することが可能となります。今回計算した理論時間を参考に次回採油時期を検討されることを推奨します。尚、今後摩耗が進行した場合、軸受メタルの摩耗程度を評価する必要がありますので、次回分析時には、スラストメタルサイズ、直近のメタル交換からの運転時間、現在の使用油の使用時間をお知らせください。は良好と判断します。粘度は良好と判断します。粘度はmm/sと新油値mm/sに比較して、粘度変化率は-％で、当社推奨の管理限界値である±％以内にあり、良好と判断します。水分は良好と判断します。水分はppmと当社推奨の管理限界値の以下であり、良好と判断します。全酸価は良好と判断します。全酸価は.mgKOH/gと新油値.mgKOH/gに比較して高いものの、IRの結果で油劣化の兆候を示すカルボン酸の吸収が確認されていないことから、良好と判断します。IRの結果、良好と判断します。IRの結果、油劣化の兆候を示すカルボン酸の吸収が確認されていないことから、良好と判断します。RBOTの結果、良好と判断します。RBOTはminと当社推奨の管理限界値のmin以上であり、良好と判断します。計数汚染度はやや高い値となっています。計数汚染度はやや高い値となっています。計数汚染度はNAS級と当社推奨の管理限界値のNAS級以内にあるものの、やや高い値となっています。重量汚染度は良好と判断します。重量汚染度は.mg/mlと当社推奨の管理限界値のmg/ml以内にあり、良好と判断します。機器の潤滑状態フェログラフィーの結果、前回同様にフレッティングにより発生した赤錆が多く観察されています。SOAPの結果、軸受の摩耗を示す錫が検出されています。SOAPの結果、鉄がppm、軸受の摩耗を示す錫がppm、油の添加剤成分であるリンが、バリウムが検出されています。D－SOAPの結果、軸受の摩耗を示す錫が検出されています。D－SOAPの結果、鉄が、銅が、軸受の摩耗を示す錫が、油の添加剤成分であるバリウム、外部から混入したカルシウムが共に、ナトリウムが検出されています。フェログラフィーの結果、フレッティングにより発生した赤錆が多く観察されています。異常摩耗の早期発見パラメータであるフェログラフィーのIs値が－×の乗とやや高く、摩耗粒子の形態観察の結果、フレッティングにより発生した赤錆が多く観察されています。
報告№108-6005 報告№108-0047 | 分析№108-00106 分析№108-00247 | 108-00247 | 、汚染度、軸受の潤滑状態を確認する。今回の採油は、対象設備の停止中に排油口から実施しているため、油循環中に採油した場合に比較し、油中粒子の沈降の影響を受け、分析データが高濃度に出る可能性があります。今回の分析は以上のことを踏まえて結果を検討しました。分析の結果、SOAP／D－SOAPで鉄が多く検出されたものの、摩耗粒子の形態観察でマイルドな摩耗状態で発生する微小な摩耗粒子が支配的であることから、ギヤ歯面および転がり軸受の潤滑状態は正常な状態であり、本減速機は継続使用可能と判断します。一方、を示す粘度、IRを除く項目は良好でした。粘度は、.mm/sと新油のmm/sに比較して変化率が+.％となり、当社推奨の管理限界値を大きく超えていました。IRの結果で新油と異なるピークが確認されたことから、油名が違うか、或いは、異種油の混入が考えられました。油名については、お客様からの情報によると間違いはないことから、異種油の混入と思われます。減速機構内で異種油を使用している箇所は、転がり軸受のグリースがあります。このグリースが油中に混入し、潤滑油と混ざり、粘度が上昇した可能性が考えられました。現在使用している油は適正な粘度ではないため、更油を実施することを推奨します。尚、上述しましたように、今回の採油は停止中の採油であるため、運転中の採油に比較して汚染度は高目に出ている可能性があります。次回採油のタイミングは、粒子の沈降の影響を極力抑え、油中粒子が均一な分散状態に近い状態で採油が実施できるように、対象設備の運転中、または停止直後に採油を実施されることを推奨します。
報告№108-0411 報告№110-00638 | 分析№108-02744 分析№110-002902 | 110-002902 | は、油の粘度変化率、油中のスラッジの発生量などを判断パラメータに、粘度、全酸価、IR、RBOTで評価します。分析の結果、油の粘性を示す粘度は、新油値の.mm/sに比較して粘度変化率が-％のmm/sとほぼ変化はなく、また油中のスラッジの発生量を示す全酸価は、新油値の.mgKOH/gに対して.mgKOH/gでほぼ変化が見られず劣化は確認されていない。さらにはIRの結果でも油が劣化した場合に発生するカルボン酸の発生も確認されず、酸化防止剤の残存量を示すRBOTは、限界値minに比較して、十分に残量があるminであった以上のように、の健全性を示す各パラメータは全て良好であり、潤滑油の劣化は確認されませんでした。なお、使用油の使用期間または使用時間が不明であったため、ご要求の油の余寿命に関する検討は行えませんでした。可能であれば、これらの情報をご提供下さい。汚染度油中の水分を計測した結果、水分はppmと新油と同等であり、継続使用可能な状態にあることが確認されました。潤滑油は継続使用可能な状態にあると判断します。
報告№108-4533 報告№108-4533 | 分析№108-03401 分析№108-03401 | 108-03401 | 貴○○は廃止措置工事期間中であるが、運転状態にある機器においては保全計画を策定している。この中で当該機器については設備の状態監視保全の適用を行っている。油診断法により精度の高い状態監視活動を行う。今回の採油は、対象設備の停止中に注油口から実施しているため、油循環中に採油した場合に比較し、油中粒子の沈降の影響を受け、分析データが低濃度に出る可能性があります。今回の分析は以上のことを踏まえて結果を検討します。軸受の潤滑状態分析の結果、前回同様にSOAP／D－SOAPでメタルの主成分である錫が検出され、摩耗粒子の形態観察で前回同様に金属接触が厳しく、且つ、摩擦熱が高い場合に発生する球状粒子が多く観察されています。錫濃度の増加は、軸受メタルの摩耗が進行していることを示しています。軸受メタルの摩耗程度を評価する必要がありますので、メタルサイズをお知らせください。一方、観察された球状粒子は、異常の兆候を示す形態のパラメータで、この摩耗粒子が発生する場合、潤滑状態に注意が必要な場合があります。球状粒子の発生原因は、一般に、溶接工事、溶接作業などによる溶接スパッタの混入、電食による発生、厳しい金属接触による摩耗、が考えられます。観察された球状粒子は、前回から増加が確認されていないため、球状粒子の発生原因は、溶接スパッタの混入によるものと思われます。鉛、銅の溶出SOAPの結果、前回同様に鉛、銅が検出されたことから、鉛および銅を使用した箇所の溶出が発生していると考えられます。鉛は、鉛パッキンなどが考えられます。銅は、潤滑油添加剤として使用されている亜鉛系添加剤の影響により溶出することが知られています。鉛および銅濃度は、別紙鉱油の酸化に対する金属触媒の影響に示すように鉛および銅濃度の増加に伴い酸化速度が速まりますので、酸化劣化の進行状況を確認されることを推奨します。を示す粘度、水分、全酸価、IRの各データは良好であることから、この油は継続使用可能と判断します。尚、次回の採油は、粒子の沈降の影響を少なくすることが重要であり、そのため油中粒子が均一な分散状態で実施されることを推奨します。
報告№109-09136 報告№110-00326 | 分析№109-001160 分析№110-001408 | 110-001408 | 摩擦面で発生している摩耗の形態や潤滑状態は、フェログラフィーで得られた摩耗粒子の観察結果から評価します。同法は、摩耗粒子を含んだ試料油を磁力で油と粒子とに分離する技術で、分離された摩耗粒子を解析することによって潤滑状態の健全性や摩耗粒子の発生原因を診断するものです。摩耗粒子と摩耗形態観察された粒子は、潤滑状態が正常な場合に発生する摩耗粒子異物の切削作用で発生する切削粒子でした。以上から、潤滑部で発生している摩耗は正常なマイルド摩耗と異物による切削摩耗も発生していることが分かりました。摩耗形態の中でも切削摩耗は、異物が混入していない状態に比較して摩耗進行速度が速く注意が必要で、定期的なトライボ診断による状態監視が必要と考えます。切削摩耗発生の原因となる混入異物が残留している本設備においても、この異物により切削摩耗が継続して発生する可能性があります。このように、潤滑状態に影響のある因子が残っていると思われます。潤滑状態異常摩耗の早期発見パラメータとして摩耗粒子を定量化して評価するフェログラフィーのIs値は、潤滑状態が正常であるの乗となっていました。汚染度水分濃度は、前回同様に管理基準以内にあり良好でした。粘度、全酸価、RBOTの各データは、前回同様に管理基準以内にあり良好でした。本試料油は、機器停止中に油槽排油口から採油されています。排油口の汚染度は、一般的に高く、尚且つ、機器が停止している状態では、油槽内で撹拌がなくなり固形物が沈降するため、油中汚染度は更に高くなると推定されます。このような悪条件にもかかわらず、今回の分析結果は全て良好であり、異常なデータは見られませんでした。したがって、潤滑油および軸受は継続使用可能な状態にあると判断します。但し、軸受摺動面で異物の噛み込みによる摩耗の発生が若干確認されていますので、以下の対策を推奨します。今後、摩耗の進行状況を監視するため、定期的に分析を実施し、摩耗の進行状況を確認することを推奨します。傾向監視のための次回採油時期は、理論的に求めると最短で約時間となります。この時間は、油中汚染物が均一になるために必要とする時間であり、この時間を経過すれば、再分析の結果から潤滑状態の傾向を確認することが可能となります。理論時間を参考に次回採油時期を検討されることを提案します。なお、今後の採油は、極力停止直後の油槽中層部から実施されることを推奨します。また、次回はすべり軸受の摩耗程度を確認するため、油中金属元素濃度を追加実施することを併せて推奨します。当社では、油中金属元素濃度の結果と油量から軸受の摩耗体積を算出することが可能です。さらに軸受摺動面の面積が確認できる情報をご提供いただければ、軸受の摩耗程度を評価することが可能となりますので、次回分析時には軸受の寸法、材質に関する情報をご提供下さい。
報告№109-09496 報告№111-00463 |  | 111-002141_2142 | の評価前回同様にを示す粘度、水分、酸価、IRの各データは当社推奨の管理限界値内にあることから、継続使用可能と判断します。濾過効率の確認表に示す通り、油清浄機入口に比較して出口の粒子数が若干大きな値を示しており、濾過効率を求めることができませんでした。油清浄機の濾過性能の上限に到達し、平衡状態になっている可能性が考えられます。機器の潤滑状態今回の分析では上述したとおり、入口側と出口側の汚染度データが逆転していたため油清浄機の濾過効率を求められず、定量的な評価はできませんでした。そのため、今回は油中の摩耗粒子の形態から摩耗状況を確認しました。その結果、異常な摩耗形態を示す摩耗粒子が観察されなかったことから、潤滑状態は正常な状態にあると判断します。前回同様にを示す粘度、水分、酸価、IRの各データは良好です。油清浄機の濾過効率による油汚染度管理に関する考察油清浄機の濾過効率の指標であるβ値を確認するため、油清浄機の入口側と出口側の配管より採油を実施し、計数汚染度を実施しました。その結果を下表に示します。 ・ここで、 EMBEDExcel.Sheet.表に示す通り、油清浄機入口に比較して出口の粒子数が若干大きな値を示しており、濾過効率を求めることができません。油清浄機の入口と出口の粒子数を比較し、濾過後の出口側の粒子数が多くなる現象が見られた場合、その原因として、油清浄機の濾過性能の上限に到達し、平衡状態になっている油清浄機の濾過材の交換時期を迎えた採油配管の排油が十分ではなく、配管内に滞留していた錆などの汚染粒子が混入した状態で採油した採油試料が入れ替わった事などが考えられます。機器の摩耗今回の分析では、入口側と出口側の汚染度データが逆転していたため油清浄機の濾過効率を求められず、定量的な評価はできませんでした。EMBEDExcel.Sheet.そこで、今回は油中の摩耗粒子の形態から摩耗状況を確認しました。油清浄機入口の油中の摩耗粒子を詳細に観察した結果、異常な摩耗形態を示す摩耗粒子が観察されなかったことから、潤滑状態は正常な状態にあると判断します。
報告№109-09136 報告№112-00643 | 分析№109-001160 分析№112-002875 | 112-002875_date130321 | 分析の結果、油の劣化は確認されていないものの、粘度は当社推奨の管理限界値以下であり、IRの結果で新油と使用油のスペクトルパターンが一致していない箇所が確認されました。異種油の混入、または油名が違う可能性がありますので、以下の対策を推奨します。減速機減速機は継続使用可能な状態にあると判断します。但し、ギヤ歯面や軌道面では局部的に高圧・高温の箇所が発生していることから、以下の対策を推奨します。異種油の混入および油名の確認分析データから新油と一致しないデータが確認されたことから、異種油の混入または油名が違っている可能性があります。油は設備の条件にあった適正な性能のものを使用することが重要であるため、異種油の混入の有無、油名を再確認することを推奨します。定期的な分析および分析周期の検討定期的に分析を実施することにより、データの変化から異常の兆候を早期に発見することが可能となります。また、今回は対象設備の初回分析であるため、あと最低でも回分析を実施し、分析データの変化から今後の分析周期を検討することを推奨します。今後、摩耗の進行が懸念されるため、出来るだけ早めに回目の分析を実施することを推奨します。はフェログラフィーおよびSOAP-Tの結果から総合的に判断した結果、継続使用は可能ですが、機器の機能を保持するためにも傾向管理が有用と考えます。フェログラフィー【定量分析：Is値】Is値は異常摩耗の早期発見パラメータのつで、摩耗粒子を定量化するために用います。今回のIs値はの乗とやや高い値でした。フェログラフィー【定性分析：摩耗粒子および摩耗形態観察】分析結果から比較的多く観察された摩耗粒子は、以下の通りでした。フリクションポリマ・局部的に高圧・高温となる場合に発生。Iカップリング発光分光分析【SOAP-T】検出された金属元素から発生箇所を推定すると、以下の通りでした。鉄、銅、ニッケル、亜鉛・ギヤ、軸受等リン・添加剤カルシウム、バリウム、ナトリウム・外部混入異物SOAP-Tの結果、リンが検出されませんでした。ご提供いただいた新油モービルギヤからリンがppm検出されたため、リンが添加剤として含まれていることから、異種油の混入、または油名の誤りなどが考えられます。は良好と判断します。計数汚染度計数汚染度は、NAS級と当社推奨の管理限界値NAS級以下であり、良好と判断します。重量汚染度は、mg/mlでした。光学顕微鏡写真重量汚染度で濾過したフィルタ表面上の夾雑物を光学顕微鏡で観察した結果、茶褐色の粘ちょう物、金属片、鉄錆等が観察されました。粘度は当社推奨の管理限界値以下であり、IRの結果で新油と使用油のスペクトルパターンが一致していない箇所が確認されました。粘度粘度は、mm/sと新油値mm/sに比較して、粘度変化率は-％で、当社推奨の管理限界値である±％を超えていました。適正な粘度範囲で使用していない場合、潤滑部で油膜切れが発生し、摩耗の進行に繋がることが懸念されます。水分は、ppmと当社推奨の管理限界値の以下であり、良好と判断します。酸価は、.mgKOH/gと新油値.mgKOH/g以下であり、良好と判断します。IRIRの結果、新油と使用油のスペクトルパターンが一致していない箇所が確認されました。
報告№108-8018 報告№108-8018 | 分析№108-03214 分析№108-03214 | 108-03214 | 分析の結果、全てのデータは良好であることから、この油は継続使用可能であり、潤滑状態も正常と判断します。特性低下全ての項目が良好な範囲にあったことから特性低下は認められず良好と判断します。粘度は良好と判断します。粘度はmm/sと新油値mm/sに比較して、粘度変化率は.％で、当社推奨の管理限界値である±％以内にあり、良好と判断します。全酸価は良好と判断します。全酸価は.mgKOH/gと新油値.mgKOH/g以内にあり、良好と判断します。有機物・有機化合物の結果、良好と判断します。有機物・有機化合物の結果、油劣化の兆候を示すカルボン酸の吸収が確認されていないことから、良好と判断します。酸化安定度の結果、良好と判断します。酸化安定度はminと当社推奨の管理限界値のmin以上であり、良好と判断します。色相は良好と判断します。色相はL.と新油値のL.に変化はなく、良好と判断します。汚染は良好と判断します。水分は良好と判断します。水分はppmと当社推奨の管理限界値の以下であり、良好と判断します。汚染粒子数は良好と判断します。汚染粒子数はNAS級と当社推奨の管理限界値のNAS級以内にあり、良好と判断します。汚染物重量は良好と判断します。汚染物重量は.mg/mlと当社推奨の管理限界値のmg/ml以内にあり、良好と判断します。摩耗摩耗は良好と判断します。摩耗粒子の結果は良好です。異常摩耗の早期発見パラメータであるフェログラフィーのIs値がのマイナス乗と良好の範囲にあり、潤滑状態は正常と判断します。金属濃度SOAPの結果は良好です。金属濃度SOAPの結果、金属元素は検出されていません。金属濃度酸溶解法の結果は良好です。金属濃度酸溶解法の結果、鉄、外部から混入したと思われるナトリウムが検出されています。
報告№105-0406 報告№105-0406 | 分析№105-02659 分析№105-02659 | 105-02659 | 分析の結果、潤滑状態は安定し、潤滑油も継続使用が可能と判断します。これらのことは、前回に比較して、計数汚染度は等級に変化がないことSOAP／D-SOAPの鉄及び錫濃度に変化がないこと異常摩耗の早期発見パラメータであるフェログラフィーのIs値が.と良好の範囲にあること以上のことから判断しました。又、を示す、粘度、水分、全酸価、IRの各データは良好であることから、継続使用可能と判断します。この油は継続使用可能と判断します。粘度は良好と判断します。粘度はmm/sと管理限界値以内にあり、良好と判断します。水分は良好と判断します。水分は.ppmと管理限界値の以下にあり、良好と判断します。全酸価は良好と判断します。全酸価は.mgKOH/gと新油データの以内にあり、良好と判断します。IRは良好と判断します。IRの結果、油劣化の兆候を示すカルボン酸の吸収が確認されていないことから、継続使用可能な状態にあると考えられます。計数汚染度、重量汚染度、共に良好と判断します。計数汚染度は良好と判断します。計数汚染度はNAS級と当社推奨の管理限界値内にあり良好と判断します。重量汚染度は良好と判断します。重量汚染度は.mg/mlと当社推奨の管理限界値内にあり良好と判断します。機器の潤滑状態フェログラフィーの結果、異常摩耗の早期発見パラメータであるIs値が良好の範囲にあり、潤滑状態は良好と判断します。SOAPの結果、良好と判断します。SOAPの結果、銅、油の添加剤成分であるリン、亜鉛、外部から混入したケイ素が検出されました。D－SOAP結果、良好と判断します。D－SOAPの結果、鉄、銅、軸受の摩耗を示す錫、油の添加剤成分である亜鉛、外部から混入したと思われるカルシウム、ナトリウムが検出されました。フェログラフィーの結果、継続使用可能な状態にあると判断します。フェログラフィーの結果、異常摩耗の早期発見パラメータが良好の範囲にあることから、継続使用可能な状態にあると判断します。
報告№103-0123 | 分析№103-01097 | 103-01097 | 分析の結果、前回に比較して、計数汚染度の結果に変化がないものの、異常摩耗の早期発見パラメータであるIs値が桁上昇していました。摩耗粒子形態観察で、切削粒子、外部から混入した異物が多く見られたことから、異物の噛み込みによる摩耗が徐々に進行しつつあると考えられました。今後、切削摩耗による切削粒子が更に増加し、その影響で摺動面が荒れ、油膜切れに繋がる場合があるため、ヶ月後に再度分析を実施し、摩耗の進行状況を確認されることを推奨します。これらのことは、以下のことから判断しました。計数汚染度が、前回と同じくNAS級と良好の範囲にあるものの、粒子分布を詳細に見てみると～μmの大型の粒子が多くなっていたこと。前回に比較して、異常摩耗の早期発見パラメータであるフェログラフィーのIs値が、.からに桁上昇したこと。摩耗粒子形態観察で、金属表面の微小突起、異物の噛み込みにより発生する切削粒子、外部から混入した異物が多く見られたこと。
報告№109-09136 報告№111-00355 | 分析№109-001160 分析№111-001616 | 111-001616 | フィルタ表面の異物観察で、やや厳しい摩耗により発生した摩耗粒子が確認されており、サーボシリンダ摺動部やポンプ内部などの摩耗が発生している場合もありますので、シリンダドレンから採油を行い、内部の摩耗状態を確認するとともに、ポンプは振動診断などを活用して状態を確認することを推奨します。なお、計数汚染度、重量汚染度が共に処置領域にあることから、潤滑油を継続使用する場合は、濾過を実施することを推奨します。フェログラフィー異常摩耗の早期発見パラメータとして摩耗粒子を定量化して評価するフェログラフィーのIs値は、の乗と良好の領域にありました。摩耗粒子の形態で比較的多く観察された粒子は、潤滑状態が正常な場合に発生する摩耗粒子、金属潤滑部が局部的に油膜切れを起して発生するシビア粒子、局部的に高圧・高温となる場合に発生するフリクションポリマ、外部から混入したと思われる鉄錆、砂等でした。これらの摩耗粒子が観察された場合、潤滑部で発生している摩耗形態は、正常なマイルド摩耗と潤滑状態がやや厳しい凝着摩耗であり、そして局部的ではあるものの高圧・高温の箇所が発生していることも分かります。フリクションポリマは、潤滑油が摺動面に押し込められ高圧状態になると同時に、圧縮熱により高温状態になった結果、基油自身が重合反応を起こし生成することが知られています。そのため、高圧高温状態の解消がなされなければ、潤滑油の劣化が進行し、粘度上昇に因る潤滑異常に進展する場合があります。Iカップリング発光分光分析供試のタービン油を分析した結果、検出された金属元素は、SOAPの結果表に示すように、鉄、鉛、銅、錫、リン、亜鉛、カルシウム、ケイ素、ナトリウムが検出されました。これらの検出された金属元素から発生箇所を推定すると鉄、鉛、銅、錫・シリンダ内壁等リン、亜鉛、カルシウム、ケイ素、ナトリウム・外部混入異物であると思われます。このうち、機械部品が摩耗したと思われる元素はのグループです。前回に比較して計数汚染度はNAS級からD級にランク増加し、処置領域にありました。フィルタ表面の異物観察で金属片、鉄錆、砂等が観察されたことから、汚染度が高い要因は、摩耗と外部混入異物の影響と思われます。粘度、水分、酸価の各データは良好でした。
報告№108-0008 報告№108-0043 | 分析№108-00042 分析№108-00227 | 108-00227 | トライボ診断を実施し、、汚染度、潤滑状態を確認する。分析の結果、重量汚染度が当社推奨の管理限界値を超えていました。SOAP／D－SOAPで亜鉛が多く検出され、フィルタ写真で表面が茶褐色になっていたことから、重量汚染度が高い要因は、スラッジの影響であることが分かりました。検出された亜鉛は、使用油であるFBKタービンには含まれていないことから、異種油が混入したか、或いは、亜鉛メッキ等の溶出・摩耗が考えられました。今後、このスラッジの影響で軸受表面の静摩擦係数が上昇し、起動時のトルクが上昇する可能性がありますので、夏期ピーク前に当社製清浄分散剤TS－の投与と濾過を実施することを推奨します。これらのことは、重量汚染度がmg/mlと当社推奨の管理限界値を超えていたことSOAPで亜鉛がppm、D－SOAPで亜鉛がppm検出されたことフィルタ写真で表面が茶褐色になっていたこと以上のことから判断しました。
報告№108-0235 報告№108-0235 | 分析№108-01709 分析№108-01709 | 108-01709 | 分解点検時に抜油した油が黒化していたため、特急で分析を実施した。分析結果から運転再開後の再分析を推奨した。分解点検試運転後に再分析を実施し、、汚染度、軸受の潤滑状態を確認する。分析の結果、計数汚染度はNAS級以上と当社推奨の管理限界値を超えていました。また、異常摩耗の早期発見パラメータであるフェログラフィーのIs値がやや高いの乗となっていました。観察された摩耗粒子は、異物の噛み込みにより発生する切削粒子、金属接触が厳しい場合に発生するシビア粒子、外部から混入したと思われる砂等がやや多く観察され、フィルタ表面の異物観察でも鉄錆、砂等が多く観察されました。摩耗形態は切削摩耗と凝着摩耗が混在していたことが判りました。また、SEM・XMAで粒子を詳細に観察した結果、摩耗粒子の材質は、鉄、マンガンを含む粒子が多く観察され、中には錫を含む粒子も観察されました。D－SOAPで鉄、銅、メタルの主成分である錫が検出されたことから、汚染度が高い要因は、以下の要因が考えられました。主軸および軸受メタルの摩耗軸受台金とペデスタル間の摩耗銅を使用した箇所の摩耗外部混入異物今回、更油後の試料油であり、軸受メタルは継続使用していることから、前回と今回の錫濃度を積算する必要があります。メタルの摩耗深さを前回のD－SOAPの錫濃度と今回の錫濃度を積算したppmと、油量Lから算出した結果、平均的な摩耗深さは、μmでした。一般的に、軸受メタルの表面粗さをsとすると、軸受表面の摩耗は分の程度と比較的軽微であり、現在のところは、継続使用が可能であると判断できました。しかし、観察された摩耗粒子の形態は、切削摩耗、凝着摩耗が混在しており、特に切削摩耗は異物が混入していない状態に比較して、摩耗進行速度が速く注意が必要です。銅を使用した箇所を確認すると共に、油槽内を清掃し、清浄な油を更油されることを推奨します。一方、を示す粘度、水分、全酸価、IR、RBOTの各データは良好の範囲にあることから、この油は継続使用可能と判断します。
報告№109-09094 報告№112-00124 | 分析№109-000872 分析№112-000471 | 112-000471 | 潤滑油は継続使用可能な状態にあると判断します。は良好でした。尚、RBOTがminと新油値のminに比較してmin減少していました。このまま継続使用した場合、この減少傾向から限界値に到達するのは、別紙図RBOTの減少傾向に示すように年月と推定されました。残りの継続使用期間は、約年ヶ月であると予測されます。≪状態監視とパラメータ≫分析の目的および各分析のパラメータは以下の通りです。特性低下目的：油の分析結果から、や劣化傾向ならびに添加剤の消耗程度、残存寿命などを確認する。粘度JISK酸価JISK赤外線吸収スペクトルJISK酸化安定度試験JISK汚染目的：油の分析結果から、砂塵あるいは水・異種油などによるや、異物混入の有無を確認する。水分JISK計数汚染度JISB重量汚染度JISB光学顕微鏡観察摩耗目的：油中の摩耗粒子を分析する事により、回転・摺動部の潤滑状態、摩耗劣化の程度、余寿命などを解析する。摩耗診断電子顕微鏡観察JISKX線マイクロアナリシス油中金属濃度JISK≪分析結果≫特性低下粘度：良好粘度値mm/sの新油値mm/sに対する変化率は+.％であり、当社推奨の管理限界値±％以内に留まっています。酸価：良好酸価.mgKOH/gは新油値の.mgKOH/gに比較し高くはあるものの、有機物・有機化合物試験の結果で油劣化の兆候を示すカルボン酸の吸収が見られないことから問題は無いと判断します。赤外線吸収スペクトル：良好酸化安定度試験：良好酸化安定度試験の結果、数値minは当社推奨の管理限界値min以上に留まっており、現時点での使用は可能と判断します。汚染水分：良好水分値.ppmは当社推奨の管理限界値以内に留まっています。計数汚染度：今回は実施していません。重量汚染度：今回は実施していません。光学顕微鏡観察：今回は実施していません。摩耗摩耗診断電子顕微鏡観察・X線マイクロアナリシス：今回は実施していません。油中金属濃度：今回は実施していません。
報告№109-09136 報告№112-00359 | 分析№109-001160 分析№112-001404 | 112-001404 | 軸受は継続使用可能な状態にあると判断します。はフェログラフィーおよびSOAP／D-SOAPの結果から総合的に判断した結果、正常な状態にあると考えられます。フェログラフィー【定量分析：Is値】Is値は異常摩耗の早期発見パラメータのつで、摩耗粒子を定量化するために用います。前回に比較してIs値はのマイナス乗からマイナス乗に低下し、低い値でした。フェログラフィー【定性分析：摩耗粒子および摩耗形態観察】分析結果から比較的多く観察された粒子は、以下の通りでした。正常な摩耗粒子・潤滑状態が正常なマイルド摩耗により発生。Iカップリング発光分光分析【SOAP／D-SOAP】検出された金属元素から発生箇所を推定すると、以下の通りでした。リン、亜鉛・添加剤ナトリウム・外部混入異物前回に比較して計数汚染度はNAS級からNAS級にランク低下し、重量汚染度は.mg/mlから.mg/mlに減少し、共に良好でした。分析結果は良好と判断します。計数汚染度計数汚染度はNAS級と当社推奨の管理限界値のNAS級以下にあり、良好と判断します。重量汚染度は.mg/mlと当社推奨の管理限界値のmg/ml以下にあり、良好と判断します。は正常と判断します。SOAPSOAPの結果、摩耗により発生する鉄および錫が検出されていないことから、良好と判断します。D-SOAPD-SOAPの結果、摩耗により発生する鉄および錫が検出されていないことから、良好と判断します。フェログラフィー異常摩耗の早期発見パラメータであるフェログラフィーのIs値がのマイナス乗と良好の範囲にあることから、摩耗状態は正常と判断します。
報告№103-0215 報告№103-0215 | 分析№103-02132 分析№103-02132 | 103-02132 | 分析の結果、摩耗粒子の形態で、切削粒子が見られているものの、潤滑異常の早期発見パラメータであるIs値がのマイナス乗であり、また、他の全てのデータが良好であることから、本試料油は継続使用可能であり、軸受の潤滑状態も正常と判断します。を示す粘度、水分、全酸価、IRの各データが良好であることから、この油は継続使用可能と判断します。粘度は良好と判断します。粘度はmm/sと当社推奨の管理限界値内にあり、良好と判断します。水分は良好と判断します。水分はppmと管理限界値の以下にあり、良好と判断します。全酸価は良好と判断します。全酸価は.mgKOH/gと新油値以内にあり、良好と判断します。IRは良好と判断します。IRの結果、チャートに示すように油劣化の兆候を示すカルボン酸の吸収が確認されていないことから、良好と判断します。計数汚染度、重量汚染度、共に良好と判断します。計数汚染度は良好と判断します。計数汚染度はNAS級と当社推奨の管理限界値のNAS級以内にあり、良好と判断します。重量汚染度は良好と判断します。重量汚染度は.mg/mlと当社推奨の管理限界値のmg/ml以内にあり、良好と判断します。機器の潤滑状態フェログラフィーの結果、異常摩耗の早期発見パラメータであるIs値がのマイナス乗と良好の範囲にあり、潤滑状態は良好と判断します。SOAPは良好と判断します。SOAPの結果、摩耗により発生する鉄、錫が検出されていないことから良好と判断します。尚、油の添加剤成分であるリンが検出されました。D－SOAPは良好と判断します。D－SOAPの結果、摩耗により発生する鉄、錫が検出されていないことから、良好と判断します。フェログラフィーの結果は、良好と判断します。フェログラフィーの結果、異常摩耗の早期発見パラメータであるIs値がのマイナス乗と良好の範囲にあり、且つ、摩耗粒子の形態観察の結果、摩耗粒子がほとんど観察されなかったことから、潤滑状態は良好と判断します。
報告№109-09136 報告№113-00492 | 分析№109-001160 分析№113-002038 | 113-002038 | 軸受は継続使用可能な状態にあると判断します。但し、将来的な摩耗進行の有無を確認するためにも傾向監視を継続することが有効です。また、油中の汚染度が高い値でした。濾過または更油油中の汚染度が高いことから、摩耗粒子や異物等が軸受軌道面に噛み込むことによる摩耗の進行が懸念されるため、予防措置として、濾過または更油を推奨します。定期的な分析今後懸念される疲労摩耗の進行を監視するため、定期的に分析を実施することを推奨します。はフェログラフィーおよびSOAP／D-SOAPの結果から総合的に判断した結果、継続使用は可能ですが、今後の機器の機能を確認するためにも傾向管理が有用と考えます。フェログラフィー【定量分析：Is値】Is値は異常摩耗の早期発見パラメータのつで、摩耗程度を定量化するために用います。今回のIs値はの乗と高い値でした。フェログラフィー【定性分析：摩耗粒子および摩耗形態観察】分析結果から比較的多く観察された粒子は、以下の通りでした。疲労摩耗粒子・繰返し応力を受けて発生。Iカップリング発光分光分析【SOAP／D-SOAP】検出された金属元素から発生箇所を推定すると、以下の通りでした。鉄、銅、クロム、アンチモン、錫、亜鉛・軸受等リン・添加剤カルシウム、バリウム、アルミニウム、ケイ素、ナトリウム・外部混入異物計数汚染度はNAS級を上回っており、当社推奨の管理限界値を超えていました。フィルタ表面の異物観察で金属片、鉄錆、砂等が観察されたことから、汚染度が高い要因は、摩耗と外部混入異物の影響と思われます。
報告№109-09136 報告№112-00660 | 分析№109-001160 分析№112-003044 | 112-003044 | 潤滑油の劣化は確認されず、汚染度は良好な範囲にあることから、継続使用可能な状態にあると判断します。軸受は継続使用可能な状態にあると判断します。定期的な分析および分析周期の検討定期的に分析を実施することにより、データの微小な変化から異常の兆候を早期に発見することが可能となります。今後、寿命予測を行うには、今回データを含め少なくとも回の分析データが必要となります。当該機は、年間稼働率が低いことから、採油の機会を検討するのは難しいところがありますが、あと最低でも回分析を実施し、寿命予測を行うと共に分析周期を検討することを推奨します。軸受の摩耗状態フェログラフィーおよびSOAP-Tのデータから総合的に解析した結果、軸受は健全であり、継続使用可能と評価できます。フェログラフィー【定量分析：Is値】Is値は異常摩耗の早期発見パラメータのつで、摩耗程度を定量化するために用います。今回のIs値はの乗と低い値でした。フェログラフィー【定性分析：摩耗粒子および摩耗形態観察】分析結果から観察された全ての粒子量は少でした。Iカップリング発光分光分析【SOAP-T】検出された金属元素から発生箇所を推定すると、摩耗粒子の発生箇所は、以下のように推定できました。鉄、銅、錫、亜鉛・軸受等カルシウム、バリウム、ナトリウム・外部混入異物軸受の摩耗SOAP-Tで錫が検出されたことから、軸受の摩耗が発生していると推定されました。分析結果から軸受メタルの摩耗深さをSOAP-Tの結果で得られている錫濃度と油量Lから計算しました。当社の経験からメタル面積の約分の程度が摩耗したと仮定しました。当社の知見、および今回検出された錫濃度等の情報から軸受の摩耗深さを計算した結果、軸受表面の平均的な摩耗深さは.μmとなり、メタルの表面粗さを軸受表面の一般的な粗さであるμmと仮定すると、摩耗は軽微であり、継続使用可能な状態にあると推定されます。は良好と判断します。計数汚染度計数汚染度は、NAS級と当社推奨の管理限界値NAS級以下であり、良好と判断します。重量汚染度は、.mg/mlと当社推奨の管理限界値mg/ml以下であり、良好と判断します。光学顕微鏡写真供試油を濾過したフィルタ表面上の夾雑物を光学顕微鏡で観察した結果、金属片、鉄錆、砂等が観察されました。は良好と判断します。粘度新油に対する粘度変化率は-.％でした。これは、当社推奨の管理限界値である±％以内であり、良好と判断します。水分は、ppmと当社推奨の管理限界値の以下であり、良好と判断します。酸価は、.mgKOH/gと新油値.mgKOH/gに比較して変化はないことから、良好と判断します。IRIRチャートの結果、新油と使用油のスペクトルパターンはほぼ一致し、また、油劣化の兆候を示すカルボン酸の吸収ピークが確認されていないことから、良好と判断します。
報告№106-0025 報告№106-6007 | 分析№106-00118 分析№106-00114 | 106-00114 | 運転開始ヶ月後に初期試験を実施した結果、潤滑状態は安定し、潤滑油も継続使用が可能と判断します。これらのことは、前回に比較して、計数汚染度はランク減少したことSOAP／D-SOAPの鉄及び錫濃度に変化がないこと異常摩耗の早期発見パラメータであるフェログラフィーのIs値が.と良好の範囲にあること以上のことから判断しました。
報告№108-5060 報告№108-5060 | 分析№108-02227 分析№108-02227 | 108-02227 | 使用開始してから年経過した、汚染度、潤滑状態を確認する。分析の結果、重量汚染度がmg/mlと当社推奨の管理限界値を超えていました。D－SOAPで油の添加剤成分である亜鉛が.検出されたことから、重量汚染度が高い要因は、油の添加剤成分の析出によるものと考えられました。このスラッジは油温が低いと軸受表面に付着して静摩擦係数が上昇し、その結果、起動時トルク上昇することで起動開度が増加する場合があります。今後は、巡視の際に起動開度の増加の有無を確認するとともに、増加がみられた場合は、スラッジを除去するため、他電力で実績のある当社製清浄分散剤TS－の投与によりスラッジを溶解・分散し、同時に濾過を実施されることを推奨します。一方、SOAPで銅がppm検出されました。この原因は以下の点が考えられます。油の添加剤成分である亜鉛系添加剤と銅が反応して溶出する。冷却用蛇管にフィンがついていた場合、振動により摩耗する。及びの現象が同時に起こる。今回の原因は、分析の結果からの可能性が高いと推定されます。銅の溶出は、冷却蛇管と添加剤成分との反応で発生しますが以下の点で注意が必要です。冷却蛇管が溶解、又は、摩耗している場合、蛇管にピンホールが発生することへの注意が必要です。この場合、潤滑油に水分が混入しますので、水分値の増加により確認できます。油中の銅濃度が以上になった場合、別添資料鉱油の酸化に対する金属触媒の影響に示すとおり油の劣化速度が加速しますので、銅濃度は以下で管理されることを推奨します。銅分が増加傾向を示すような場合、油種の変更が必要です。尚、を示す粘度、水分、全酸価、IRの各データは良好の範囲にあることから、この油は継続使用可能と判断します。
報告№109-09094 報告№111-00372 | 分析№109-000870 分析№111-001694 | 111-001694 | は良好と判断します。尚、RBOTがminと新油値のminに比較してmin減少していました。このまま継続使用した場合、この減少傾向から限界値に到達するのは、別紙図RBOTの減少傾向に示すように年月と推定されました。残りの継続使用期間は、約年ヶ月であると予測されます。潤滑油は継続使用可能な状態にあると判断します。≪状態監視とパラメータ≫分析の目的および各分析のパラメータは以下の通りです。特性低下目的：油の分析結果から、や劣化傾向ならびに添加剤の消耗程度、残存寿命などを確認する。粘度JISK全酸価JISK赤外線吸収スペクトルJISK酸化安定度試験JISK汚染目的：油の分析結果から、砂塵あるいは水・異種油などによるや、異物混入の有無を確認する。水分JISK計数汚染度JISB重量汚染度JISB光学顕微鏡観察摩耗目的：油中の摩耗粒子を分析する事により、回転・摺動部の潤滑状態、摩耗劣化の程度、余寿命などを解析する。摩耗診断電子顕微鏡観察JISKX線マイクロアナリシス油中金属濃度JISK≪分析結果≫特性低下粘度：良好粘度値mm/sの新油値mm/sに対する変化率は+.％であり、当社推奨の管理限界値±％以内に留まっています。全酸価：良好全酸価.mgKOH/gは新油値の.mgKOH/g以内にあることから問題は無いと判断します。赤外線吸収スペクトル：良好酸化安定度試験：良好酸化安定度試験の結果、数値minは当社推奨の管理限界値min以上に留まっており、現時点での使用は可能と判断します。汚染水分：良好水分値は当社推奨の管理限界値以内に留まっています。計数汚染度：今回は実施していません。重量汚染度：今回は実施していません。光学顕微鏡観察：今回は実施していません。摩耗摩耗診断電子顕微鏡観察・X線マイクロアナリシス：今回は実施していません。油中金属濃度：今回は実施していません。
|  | 113-002943_date140331 | 分析の結果、摩耗状態は良好の範囲にあることから、対象設備は継続使用可能な状態にあると判断します。潤滑油は水分がppmと非常に高いことから、以下の対策を推奨します。更油或いは水分除去水分が高い場合、水分の影響により金属表面で腐食摩耗が発生し、更に発生した鉄錆等の粒子が潤滑部に噛み込み摩耗が進行することや、潤滑部の油膜の形成不良による摩耗の促進、潤滑油の酸化劣化のの促進、転がり軸受を使用している場合、軸受寿命の低下が発生することなどが懸念されます。また、添加剤の加水分解や加水分解時にスラッジや酸成分が生成し、悪影響を及ぼすことが懸念されます。さらに、作動油の場合、圧力変化によってに発生するよってキャビテーションによりが発生し摩耗が発生する可能性が高まるあるため、更油或いは水分除去を推奨します。
報告№109-09136 報告№113-00070 | 分析№109-001160 分析№113-000291 | 113-000291 | 油の劣化は確認されていないものの、重量汚染度がやや高い値でした。減速機減速機は継続使用可能な状態にあると判断します。但し、将来的な摩耗進行の有無を確認するためにも傾向監視を継続することが有効です。定期的な分析定期的な分析を実施することにより、データの変化から異常の兆候を早期に発見することが可能となります。今後懸念される汚染度の増加、切削摩耗、疲労摩耗､疑着摩耗の進行を監視するため、定期的に分析を実施することを推奨します。バックラッシによる評価トライボ診断では、バックラッシの増加量を分析結果から計算できますので、構造が確認できる図面、ギヤの形式、歯形、モジュール、歯数、歯幅、油入替後の稼働時間ならびに分解点検後の稼働時間をお知らせ下さい。計算結果をご報告いたします。はフェログラフィーおよびSOAP／D-SOAPの結果から総合的に判断した結果、継続使用は可能ですが、今後の機器の機能を確認するためにも傾向管理が有用と考えます。フェログラフィー【定量分析：Is値】Is値は異常摩耗の早期発見パラメータのつで、摩耗程度を定量化するために用います。今回のIs値はの乗と低い値でした。フェログラフィー【定性分析：摩耗粒子および摩耗形態観察】分析結果から観察された代表的な摩耗粒子は、以下の通りでした。切削粒子・異物や金属表面の微小突起による切削摩耗により発生。疲労摩耗粒子・繰返し応力を受けて発生。銅系シビア粒子・潤滑状態がやや厳しい凝着摩耗により発生。金属潤滑部が局部的に油膜切れを起していると考えられます。観察された摩耗粒子の中でも切削粒子、疲労摩耗粒子、銅系シビア粒子は、将来的な摩耗の進行に繋がる可能性を示唆しているため、傾向監視が必要と思われます。減速機で切削摩耗が発生した場合、減速機内部で使用されている転がり軸受が切削摩耗により生じた軌道面の損傷が起点となって寿命が分の程度に低下することがあることから、切削摩耗には十分注意する必要があります。切削摩耗の発生原因となる混入異物が残留している場合、この異物により切削摩耗が継続して発生する可能性があります。転がり軸受は、疲労摩耗がフレーキングに進展すると機能低下に繋がる可能性が生じることから、特にフレーキング粒子の確認が重要です。今回フレーキング粒子は確認されませんでしたが、微小な疲労摩耗粒子が発生している場合、表面層の亀裂は軸受の内層部に向かって進展し、亀裂同士がつながり大型の剥離となり、フレーキング発生の原因となりやすいことが知られています。銅系シビア粒子が観察されたことから、転がり軸受の保持器で銅が使用されている場合、保持器の摩耗が懸念されます。今後保持器の摩耗が進行することで転動体とのギャップが大きくなると共に振動が増大し、摩耗の進行につながることが懸念されます。Iカップリング発光分光分析【SOAP／D-SOAP】検出された金属元素から発生箇所を推定すると、以下の通りでした。鉄、銅、亜鉛・ギヤ歯面、軸受等リン、ホウ素・添加剤カルシウム、アルミニウム、ナトリウム・外部混入異物計数汚染度はNAS級と当社推奨の管理限界値以内にあるものの、重量汚染度が.mg/mlと高い値でした。フィルタ表面の異物観察で粘ちょう物、金属片、砂等が観察されたことから、汚染度が高い要因は、摩耗とスラッジ、そして外部混入異物の影響と思われます。粘度、水分、酸価、IRの各データは良好でした。
報告№109-09136 報告№111-00756 | 分析№109-001160 分析№111-003821 | 111-003821 | 潤滑油および軸受は継続使用可能な状態にあると判断します。但し、今後も摩耗の進行を傾向監視するため、以下の対策を推奨します。定期的な分析凝着摩耗の進行を監視するため、定期的に分析を実施し、分析データによる摩耗の進行状況を確認することを推奨します。フェログラフィー異常摩耗の早期発見パラメータとして摩耗粒子を定量化して評価するフェログラフィーのIs値は、潤滑状態がやや厳しいの乗でした。摩耗粒子の形態で比較的多く観察された粒子は、潤滑状態が正常な場合に発生する摩耗粒子金属潤滑部が局部的に油膜切れを起して発生するシビア粒子外部から混入したと思われる鉄錆、樹脂等でした。これらの摩耗粒子が観察された場合、潤滑部で発生している摩耗形態は、正常なマイルド摩耗潤滑状態がやや厳しい凝着摩耗であることが分かります。観察されたμmサイズのシビア粒子は、視野に個と少ないことから、直ちに異常ではないものの、今後さらに摩耗が進行し、転がり軸受の寿命を示すフレーキングに進展することが懸念されます。Iカップリング発光分光分析供試の潤滑油を分析した結果、検出された金属元素は、SOAPの結果表に示すように、鉄、ナトリウムでした。検出されたこれらの金属元素から発生箇所を推定すると鉄・軸受等ナトリウム・外部混入異物であると思われます。このうち、機械部品が摩耗したと思われる元素はのグループです。計数汚染度、重量汚染度は共に良好でした。粘度、水分、酸価、IR、RBOTの各データは良好でした。尚、別紙RBOTの減少傾向から油の余寿命を求めた結果、本試料は直近の更油から起算して稼働日数が年月まで使用可能であることが分かります。
報告№105-6050 報告№105-6058 | 分析№105-01529 分析№105-01832 | 105-01832 | 油全量交換後に初期試験を実施しました。その結果、フェログラフィーのIs値がの乗と高く、摩耗粒子形態観察で異物の噛み込みにより発生した切削粒子、金属接触が厳しい場合に発生したシビア粒子、外部から混入した鉄錆が観察されました。油の交換が適正に実施され油槽内の汚染物が完全に取り除かれていた場合、今回の分析結果からはなじみ摩耗が正常に完了できず異常摩耗に進展している可能性が考えられます。この場合、急激に摩耗が進行することが懸念されますので、大至急再分析が必要になります。油の交換が適正に実施できていたかについては、今回度だけの分析データでは判断できないため、早急に再分析を実施し、摩耗の進行状況を確認することを推奨します。尚、軸受温度の監視強化を併せて推奨します。これらのことは、計数汚染度がNAS級とやや高いこと異常摩耗の早期発見パラメータであるフェログラフィーのIs値がの乗と高く、摩耗粒子形態観察の結果、異物の噛み込みにより発生する切削粒子、金属接触が厳しい場合に発生するシビア粒子、外部から混入した鉄錆が観察されたことD－SOAPの結果、鉄が、メタルの主成分である錫が検出されたこと以上のことから判断しました。
報告№107-4530 報告№107-0313 | 分析№107-01164 分析№107-01645 | 107-01645 | 、汚染度、軸受の潤滑状態を確認する。今回の採油は、機器停止中に恒設ドレンラインから実施しているため、油循環中に採油した場合に比較し、油中粒子の沈降の影響を受け、分析データが高濃度に出る可能性があります。今回の分析は以上のことを踏まえて結果を検討しました。分析の結果、高濃度の部分を採油したにもかかわらず、全てのデータが良好の範囲にありました。このことから、機器の潤滑状態は正常であり、この油は継続使用可能と判断します。尚、上述しましたように、今回の採油は停止中の採油であるため、循環中の採油に比較してデータが高目に出る可能性があります。これは、運転中の採油であったなら今回データより低い値になることが考えられます。次回採油は、粒子の沈降の影響を極力抑え、油中粒子が均一な分散状態に近い状態で採油が実施できるように、主機運転中、または停止直後に採油を実施されることを推奨します。
報告№109-09094 報告№111-00372 | 分析№109-000870 分析№111-001685 | 111-001685 | は良好と判断します。尚、RBOTがminと新油値のminに比較してmin減少していました。このまま継続使用した場合、この減少傾向から限界値に到達するのは、別紙図RBOTの減少傾向に示すように年月と推定されました。残りの継続使用期間は、約年ヶ月であると予測されます。潤滑油は継続使用可能な状態にあると判断します。≪状態監視とパラメータ≫分析の目的および各分析のパラメータは以下の通りです。特性低下目的：油の分析結果から、や劣化傾向ならびに添加剤の消耗程度、残存寿命などを確認する。粘度JISK全酸価JISK赤外線吸収スペクトルJISK酸化安定度試験JISK汚染目的：油の分析結果から、砂塵あるいは水・異種油などによるや、異物混入の有無を確認する。水分JISK計数汚染度JISB重量汚染度JISB光学顕微鏡観察摩耗目的：油中の摩耗粒子を分析する事により、回転・摺動部の潤滑状態、摩耗劣化の程度、余寿命などを解析する。摩耗診断電子顕微鏡観察JISKX線マイクロアナリシス油中金属濃度JISK≪分析結果≫特性低下粘度：良好粘度値mm/sの新油値mm/sに対する変化率は+.％であり、当社推奨の管理限界値±％以内に留まっています。全酸価：良好全酸価.mgKOH/gは新油値の.mgKOH/g以内にあることから問題は無いと判断します。赤外線吸収スペクトル：良好酸化安定度試験：良好酸化安定度試験の結果、数値minは当社推奨の管理限界値min以上に留まっており、現時点での使用は可能と判断します。汚染水分：良好水分値ppmは当社推奨の管理限界値以内に留まっています。計数汚染度：今回は実施していません。重量汚染度：今回は実施していません。光学顕微鏡観察：今回は実施していません。摩耗摩耗診断電子顕微鏡観察・X線マイクロアナリシス：今回は実施していません。油中金属濃度：今回は実施していません。
|  | 113-001719 | 対象設備は、エンジンオイルの添加剤が化学反応により析出したカルシウム化合物が.とやや高濃度で検出されました。このカルシウム化合物は、軸受で使用されているホワイトメタルよりやや高い硬度であるため軸受表面を摩耗させる原因となります。摩耗の促進要因となるカルシウム化合物を除去するため、更油が必要と判断します。更油および次回点検でピストンリングの点検油中からカルシウム化合物がやや高い濃度で検出されたため、この化合物がコンロッドメタルやクランクピンメタルの摩耗を促進させる懸念があります。化合物発生の原因は、ピストンリングの摩耗によって燃焼ガスのシール性が低下し、燃焼ガス中の硫黄分と油中のカルシウム添加剤が反応するためと考えられます。そのため、更油の実施と、次回点検でピストンリングの摩耗状態の点検を推奨します。定期的な分析今後懸念される切削摩耗、凝着摩耗の進行を監視するため、定期的に分析を実施することを推奨します。新油との比較による評価を示す粘度、塩基価のデータは新油データを基準として評価しています。今回は油名が不明であり新油データとの比較による良否の評価ができませんでしたが、今後分析を実施する場合は、使用している新油を同時に分析することをご検討下さい。はフェログラフィーおよびSOAP-Tの結果から総合的に判断した結果、継続使用は可能ですが、機器の機能を保持するためにも傾向管理が有用と考えます。フェログラフィー【定量分析：Is値】Is値は異常摩耗の早期発見パラメータのつで、摩耗粒子を定量化するために用います。Is値はの乗と、やや高い値でした。フェログラフィー【定性分析：摩耗粒子および摩耗形態観察】分析結果から比較的多く観察された粒子は、以下の通りでした。正常な摩耗粒子・潤滑状態が正常なマイルド摩耗により発生。切削粒子・異物や金属表面の微小突起による切削摩耗により発生。シビア粒子・潤滑状態がやや厳しい凝着摩耗により発生。金属潤滑部が局部的に油膜切れを起していると考えられます。観察された摩耗粒子の中でも切削粒子、シビア粒子は、将来的な異常摩耗の進行に繋がる可能性を示唆しているため、傾向監視が必要と思われます。詳細は、別紙傾向監視が必要な摩耗粒子をご覧ください。Iカップリング発光分光分析【SOAP-T】検出された金属元素から発生箇所を推定すると、以下の通りでした。鉄、鉛、銅、クロム、アンチモン、錫・エンジン部品等リン、亜鉛、カルシウム、マグネシウム、モリブデン・添加剤アルミニウム、ケイ素、ナトリウム・外部混入異物クランクピンメタルの摩耗SOAP-Tで錫がppm、銅がppm検出されたことから、クランクピンメタルが摩耗していると推定されました。詳細は、別紙クランクピンメタルの摩耗をご覧ください。固形カルシウム化合物の生成SOAP-Tでカルシウムが.検出されました。この影響については、別紙固形カルシウム化合物の生成をご覧ください。粘度粘度はmm/sでした。油名が不明であることから評価できませんが、仮に本試料油の新油が.mm/sであるとすると、粘度変化率は+％で、当社推奨の管理限界値である±％以内になります。水分はppmと当社推奨の管理限界値以下であり、良好でした。塩基価は.mgKOH/gでした。
報告№109-09136 報告№112-00658 | 分析№109-001160 分析№112-003019 | 112-003019 | 潤滑油は水分濃度が高い値でした。今後、水分の影響でエンジン内部に錆が発生する腐食摩耗が発生することが懸念されるため、以下の対策を推奨します。対象設備は継続使用可能な状態にあると判断します。但し、凝着摩耗や疲労摩耗、そしてフレッティング摩耗が発生していることから、以下の対策を推奨します。更油或いは部分更油による水分濃度の調整水分の影響により金属表面で腐食摩耗が発生し、発生した鉄錆等の粒子が潤滑部に噛み込み摩耗が進行することがありますので、更油或いは部分更油などにより相対的に水分濃度を低くするなどの方法を推奨します。定期的な分析今後も懸念される凝着摩耗や疲労摩耗、そしてフレッティング摩耗の進行を監視するため、定期的に分析を実施することを推奨します。はフェログラフィーおよびSOAP／D-SOAPの結果から総合的に判断した結果、継続使用は可能ですが、機器の機能を保持するためにも傾向管理が有用と考えます。フェログラフィー【定量分析：Is値】Is値は異常摩耗の早期発見パラメータのつで、摩耗粒子を定量化するために用います。Is値は前回に比較しての乗から乗に低下したものの、やや高い値でした。フェログラフィー【定性分析：摩耗粒子および摩耗形態観察】分析結果から比較的多く観察された摩耗粒子は、以下の通りでした。疲労摩耗粒子・繰返し応力を受けて発生。赤錆・フレッティングにより発生。黒錆・潤滑状態がやや厳しい凝着摩耗により発生。金属接触が厳しく、且つ、高い摩擦熱が発生していると考えられます。観察された摩耗粒子の中でも赤錆、黒錆は、注意が必要です。フレッティングの発生要因は、鉄系材料が接合および勘合されたりする部分から発生します。フレッティングによる赤錆が少量発生しても直ちに異常ではありませんが、場合によっては、発生した赤錆が軸受摺動面に噛み込み、摩耗を進行させる場合があります。黒錆は、凝着摩耗に分類されます。これらの摩耗粒子は、摺動面で凝着、破断を繰り返し、この過程で生じる移着粒子が成長して摩耗粒子となります。そのため、摺動面では局部的に油膜切れが発生していることを示しています。この状態が継続した場合、摩耗粒子のサイズは徐々に大型化していき、設備の損傷に至る場合がありますので、傾向監視が必要です。Iカップリング発光分光分析【SOAP／D-SOAP】検出された金属元素から発生箇所を推定すると、以下の通りでした。鉄、ニッケル、錫・エンジン部品リン、亜鉛、カルシウム・添加剤アルミニウム、ナトリウム・外部混入異物重量汚染度はmg/mlでした。n-ペンタン不溶解分n-ペンタン不溶解分は.mass%でした。粘度、酸価、塩基価の各データは、前回同様に良好でした。水分はppmと当社推奨の管理限界値を超えていました。今後、水分の影響でエンジン内部に錆が発生し、その影響で摩耗が発生する懸念があります。
報告№109-09136 報告№111-00463 | 分析№109-001160 分析№111-002156 | 111-002156 | 軸受は継続使用可能な状態にあると判断します。但し、今後も摩耗の進行を傾向監視するため、以下の対策を推奨します。定期的な分析フレッティング摩耗の進行を監視するため、定期的に分析を実施し、摩耗の進行状況を確認することを推奨します。フェログラフィー異常摩耗の早期発見パラメータとして摩耗粒子を定量化して評価するフェログラフィーのIs値は、前回のの乗から乗に低下し、潤滑状態が安定していることを示していました。摩耗粒子の形態で比較的多く観察された粒子は、潤滑状態が正常な場合に発生する摩耗粒子フレッティングにより発生する赤錆局部的に高圧・高温となる場合に発生するフリクションポリマでした。これらの摩耗粒子が観察された場合、潤滑部で発生している摩耗形態は、正常なマイルド摩耗微振動によるフレッティング摩耗であり、そして局部的ではあるものの高圧・高温の箇所が発生していることも分かります。フレッティングは、・軸と内輪内面・軸受箱と外輪外面・軌道輪と転動体の箇所で発生する可能性があります。フレッティング粒子は酸化して硬いため、軸受軌道面に噛み込んだ場合はその傷が疲労剥離の起点となり、疲労摩耗へと進展することが想定されます。フリクションポリマは、潤滑油が軌道面に押し込められ高圧状態になると同時に、圧縮熱により高温状態になった結果、基油自身が重合反応を起こし生成することが知られています。そのため、高圧高温状態の解消がなされなければ、潤滑油の劣化が進行し、粘度上昇に因る潤滑異常に進展する場合があります。Iカップリング発光分光分析供試の潤滑油を分析した結果、検出された金属元素は、SOAPの結果表に示すように、鉄、銅、錫、リン、カルシウム、バリウム、アルミニウム、ナトリウムでした。検出されたこれらの金属元素から発生箇所を推定すると鉄、銅、錫・軸受等リン・オイル添加剤カルシウム、バリウム、アルミニウム、ナトリウム・外部混入異物であると思われます。このうち、機械部品が摩耗したと思われる元素はのグループです。前回に比較して計数汚染度はNAS級から等級に変化はないものの、やや高い値でした。D－SOAPで油の添加剤成分であるリンが検出され、フィルタ表面の異物観察で表面が茶褐色で鉄錆、砂等が観察されたことから、汚染度が高い要因は、摩耗とスラッジ、そして外部混入異物の影響と思われます。分析結果計数汚染度はやや高い値でした。計数汚染度計数汚染度はNAS級と当社推奨の管理限界値のNAS級以内にあるものの、やや高い値でした。重量汚染度はmg/mlでした。機器の潤滑状態摩耗粒子の形態観察の結果、潤滑状態が正常な場合に発生する摩耗粒子、フレッティングにより発生する赤錆、局部的に高圧・高温となる場合に発生するフリクションポリマが比較的多く観察されました。SOAPSOAPの結果、摩耗により発生する銅が検出されました。D－SOAPD－SOAPの結果、摩耗により発生する鉄が検出されました。フェログラフィー異常摩耗の早期発見パラメータであるフェログラフィーのIs値がの乗とやや高く、摩耗粒子の形態観察の結果、潤滑状態が正常な場合に発生する摩耗粒子、フレッティングにより発生する赤錆、局部的に高圧・高温となる場合に発生するフリクションポリマが比較的多く観察されました。
報告№108-0179 報告№108-0179 | 分析№108-01306・1307 分析№108-01306・1307 | 108-01306_1307 | 目的トライボ診断を実施し、、汚染度、軸受の潤滑状態を確認する。潤滑状態を評価には、油清浄器入口・出口の汚染度から濾過効率を考慮する。を示す粘度、水分、全酸価、IRの各データは当社推奨の管理限界値内にあることから、継続使用可能と判断します。油清浄器の濾過効率を考慮した潤滑状態の評価に関する考察油清浄器の濾過効率を確認するため、油清浄器の入口側と出口側の配管より採油を実施し、計数汚染度を実施しました。その結果を下表に示します。EMBEDExcel.Sheet.表に示す通り、油清浄器入口に比較して出口の粒子数が大きな値を示しており、濾過効率を求めることができませんでした。油清浄器の入口と出口の粒子数を比較し、濾過後の出口側の粒子数が多くなる現象が見られた場合、その原因として、油清浄器の濾過材の交換時期を迎えた採油配管の排油が十分ではなく、配管内に滞留していた錆などの汚染粒子が混入した状態で採油した採油試料が入れ替わった事などが考えられます。次回採油の際には、以上の内容を再確認されますようお願い申し上げます。軸受の潤滑状態本機器は、油清浄器が設置されており、油中粒子数は常に除去されています。しかし、今回の分析では上述したとおり、入口側と出口側の汚染度データが逆転していたため油清浄器の濾過効率を求められず、定量的な情報から潤滑状態を評価はできませんでした。そこで、今回は油中の摩耗粒子の形態から摩耗状況を確認しました。油中の摩耗粒子を詳細に観察した結果、油清浄器入口の試料油中には、油膜切れにより発生した摩耗粒子がわずかであるが観察されたため、定期的に分析を実施し、摩耗の進行状況を確認することを推奨します。写真フェログラフィー写真尚、今回の採油は停止中の採油であるため、運転中の採油に比較して汚染度は低目に出ている可能性があります。次回採油のタイミングは、粒子の沈降の影響を極力抑え、油中粒子が均一な分散状態に近い状態で採油が実施できるように、対象設備の運転中、または停止直後に採油を実施されることを推奨します。
報告№109-09014 報告№109-09014 | 分析№109-000345 分析№109-000346 | 109-000346 | 、汚染度、軸受の潤滑状態を確認する。今回の採油は、対象設備の停止中に排油口から実施しているため、別紙油中粒子の沈降の影響に示すように、沈降の影響を受けて分析データが高濃度に出る可能性があります。今回の分析は、以上のことを踏まえて結果を検討します。分析の結果、今回の採油が高濃度になっていると思われる対象設備停止中の排油口から行われた採油にもかかわらず、全てのデータが良好の範囲にありました。このことから、機器の潤滑状態は正常であり、この油は継続使用可能と判断します。
報告№109-09136 報告№114-00264 | 分析№109-001160 分析№114-000960 | 114-000960 | 分析の結果、水分がppm、計数汚染度がNAS級と共にやや高く、重量汚染度が.mg/mlと当社推奨の管理限界値を超えています。金属表面が腐食して腐食摩耗が発生したり、油中の汚染物が軸受軌道面に噛み込み摩耗が進行することが懸念されます。軸受は継続使用可能な状態にあると判断します。但し、鉄錆が確認されたことから、以下の対策を推奨します。更油水分および油の汚染度が高いことから、ケース内が腐食したり、摩耗粒子や異物等の夾雑物が潤滑部に噛み込むことによる摩耗の進行が懸念されます。当該機は、更油を推奨します。更油をする際には、ケース内を清掃し、更油する新油もNAS級程度の清浄な潤滑油を更油することを推奨します。定期的な分析今後の進行が懸念される摩耗の推移を監視するため、定期的な分析実施を推奨します。分析結果異常摩耗の早期発見のパラメータであるフェログラフィーのIs値は、レベルとやや高い値です。また、潤滑部の摩耗が認められたため、定期的に潤滑油分析を実施し、摩耗推移を監視することが有用と考えます。フェログラフィーで観察された代表的な粒子は、以下の通りです。正常な摩耗粒子・潤滑状態が正常なマイルド摩耗により発生。疲労摩耗粒子・繰返し応力による金属疲労で発生。大型化するとフレーキングの発生が懸念されます。SOAP/D-SOAPの結果、鉄が比較的高い値で検出されていることから、軸受軌道面の摩耗、または鉄錆によるものと推定されます。また、リンが新油値のppmに比較してppmに減少し、D-SOAPでppm検出されていることから、油の添加剤成分が析出してスラッジが発生しています。リンは、極圧添加剤として添加されていることから、油中のリンが減少すると、負荷圧力の非常に高い軌道面では油膜が形成されにくくなり、摩耗が進行することが懸念されます。亜鉛がSOAPで、D-SOAPでppm検出されていることから、亜鉛を使用した箇所の溶出・摩耗が発生していると考えられます。発生箇所が亜鉛メッキされた部品であった場合、耐食性が低下して腐食に進展することが懸念されます。計数汚染度はNAS級とやや高く、重量汚染度は.mg/mlと当社推奨の管理限界値を超えています。フィルタグラムで鉄錆等が観察されていることから、汚染度が高い要因は、外部混入異物の影響と思われます。粘度、酸価、IRの各データは良好です。水分はppmと当社推奨の管理限界値以下であるものの、やや高い値となっています。今後、水分の影響でケース内に錆が発生し、その影響で摩耗が発生する懸念があります。
報告№107-4545 報告№108-5026 | 分析№107-02185 分析№108-00887 | 108-00887 | トライボ診断の結果、全てのデータが良好であることから、この油は継続使用可能と判断します。は良好と判断します。粘度は良好。粘度は.mm/sと新油値mm/sに比較して、粘度変化率は-.％で、当社推奨の管理限界値である±％以内にあり、良好と判断します。粘度はmm/sでした。粘度はmm/sでした。粘度指数はでした。粘度指数はでした。水分は良好。水分はと当社推奨の管理限界値の以下であり、良好と判断します。全酸価は良好。全酸価は.mgKOH/gと新油値.mgKOH/g以内であり、良好と判断します。
報告№108-6005 報告№108-0047 | 分析№108-00106 分析№108-00248 | 108-00248 | 、汚染度、軸受の潤滑状態を確認する。今回の採油は、対象設備の停止中に排油口から実施しているため、油循環中に採油した場合に比較し、油中粒子の沈降の影響を受け、分析データが高濃度に出る可能性があります。今回の分析は以上のことを踏まえて結果を検討しました。分析の結果、今回の採油が高濃度になっていると思われる対象設備の停止中に排油口から行われた採油にもかかわらず、全てのデータが良好の範囲にありました。このことから、対象設備の潤滑状態は正常であり、この油は継続使用可能と判断します。尚、上述しましたように、今回の採油は停止中の採油であるため、運転中の採油に比較して汚染度は高目に出ている可能性があります。次回採油のタイミングは、粒子の沈降の影響を極力抑え、油中粒子が均一な分散状態に近い状態で採油が実施できるように、対象設備の運転中、または停止直後に採油を実施されることを推奨します。
報告№103-6058 | 分析№103-01418 | 103-01418 | 濾過前の試料油を分析した結果、前回に比較して、計数汚染度、SOAP／D-SOAP、フェログラフィーの各データに変化がなく、摩耗は安定しているものと判断します。但し、前回同様に金属接触が厳しい場合発生する粒子が依然として確認されていますので、念のため、ヶ月後に再度分析を実施し、摩耗の進行状況を確認されることを推奨します。これらのことは、異常摩耗の早期発見パラメータであるフェログラフィーのIs値が、.と非常に良好の範囲にあるものの、摩耗粒子の形態観察の結果、金属接触が厳しい場合に発生するシビア粒子がやや多く見られたことから判断しました。
報告№104-8044 報告№104-6081 | 分析№104-02040 分析№104-02383 | 104-02383 | 精点Aを実施した結果、砂や鉄錆等の異物の混入が確認されました。異物のサイズは、水車軸受のギャップより小さく、摩耗への影響は小さいと思われますが、起動時などに局部的にギャップが狭い部分が生じた場合、摩耗が発生する場合があります。前回から今回までの約年間で異物の噛み込みによる摩耗は発生しておらず、油の濾過や更油を実施していなければ継続使用可能な状態にあると思われますが、本試験のヶ月以内に濾過や更油を実施していた場合、摩耗の発生状況を把握する目的でヶ月後に精点Bを実施し、摩耗の進行状況を確認されることを推奨します。これらのことは、異常摩耗の早期発見パラメータであるフェログラフィーのIs値が、.と良好の範囲にあるものの、光学顕微鏡写真の結果、外部から混入した砂、鉄錆等の異物がやや多く見られたことD－SOAPの結果、前回に比較して鉄が.からに上昇したこと以上のことから判断しました。
報告№108-0411 報告№110-00263 | 分析№108-02745 分析№110-001032 | 110-001032 | ・摩耗状態SOAP／D－SOAPで鉄および錫濃度は検出されず、異常摩耗の早期発見パラメータであるフェログラフィーのIs値がのマイナス乗と良好でした。・汚染度計数汚染度はNAS級と当社推奨の管理限界値内にあり、良好でした。結論軸受は継続使用可能な状態にあると判断します。は良好と判断します。計数汚染度計数汚染度はNAS級と当社推奨の管理限界値のNAS級以内にあり、良好と判断します。重量汚染度は.mg/mlと当社推奨の管理限界値のmg/ml以内にあり、良好と判断します。機器の潤滑状態機器の潤滑状態は正常と判断します。SOAPSOAPの結果、油の添加剤成分であるリンが検出されました。摩耗により発生する鉄および錫が検出されていないことから、良好と判断します。D－SOAPD－SOAPの結果、摩耗により発生する鉄および錫が検出されていないことから、良好と判断します。フェログラフィー異常摩耗の早期発見パラメータであるフェログラフィーのIs値がのマイナス乗と良好の範囲にあることから、潤滑状態は正常と判断します。
報告№104-4548 報告№104-0236 | 分析№104-01752 分析№104-01810 | 104-01810 | №Aベルトコンベア減速機の潤滑油を分析し、トライボ診断を実施しました。その結果、以下の通りでした。減速機の潤滑状態減速機の潤滑状態を知るためフェログラフィー及びSOAP／D-SOAPを実施しました。その結果、ギヤ歯面の摩耗が支配的であり、比較的マイルドな摩耗状態で進行していることが確認されました。D-SOAPの鉄濃度と油量リットルから計算によって求めた摩耗体積はmmとなります。減速機の構造、各ギヤのモジュール、歯数、歯幅、初期のバックラッシ等の情報が確認できれば、計算によってもとめた摩耗体積からこれまでのバックラッシ増加量を求め、更に、バックラッシ増加量を設計許容値に照合することで減速機の点検要否を検討することが可能となります。非分解による設備診断を推進する上で必要な、これらの情報を是非ご提供下さい。尚、ギヤ歯面の摩耗はマイルドな摩耗状態で進行していますが摩耗の進行状況を確認することはCBMを推進する上では重要です。傾向監視のための採油周期の検討には、回転数、濾過システムの有無および仕様等が必要ですのでこれらの内容をご提示下さい。潤滑油の劣化潤滑油の劣化状況を確認するため、全酸価及びIRを実施しました。その結果、全酸価が.mgKOH/gと新油値の.mgKOH/g以内にあり、且つ、IRの結果、新油のスペクトルに比較して変化がないことから、この油は継続使用可能と判断します。
|  | 10601119 | 分析NO － 年月日 トライボシステム診断レポート会社名 ○殿 分析項目 機種 新油 粘度指数 流動点 機番・使用箇所 ライン 粘度 引火点 油名 IWS 水分 比重 油種 作動油 全酸価 銅板腐食 採油日 年月日 NAS等級 粘度 他情報 重量汚染度 摩耗状態の判定良好注意要処置汚染状態の判定良好注意要処置良好注意要処置総合考察＜＞粘度指数はであった。粘度はmm/s、粘度は.mm/sであった。水分はppmであった。全酸価はmgKOH/gであった。汚染度NAS級、重量汚染度mg/mlであった。流動点は.であった。引火点はであった。密度は.g/cmであった。銅板腐食はaであった。
報告№103-0092 報告№103-0092 | 分析№103-00873 分析№103-00873 | 103-00873 | メタルの摩耗が確認されました。メタルの平均的な摩耗深さを計算した結果、μmとなり、メタルの表面粗さをRmaxμmとすると、残りの表面粗さはμmであるため、夏期ピーク後に再度分析を実施し、摩耗の進行状況を確認することを推奨します。但し、採油箇所が油槽配油管であったため、計算により求めた平均的な摩耗深さがやや大きな値になっている可能性がありますので、次回採油は、可能であれば油槽中層部から運転中又は停止直後に採油を実施し、再度確認されることを推奨します。又、前回細点を実施した時点で更油および油槽内の清掃等を実施し、メタル成分が除去されていたと仮定していますので、前回細点を実施した時点で油槽内にメタル成分が残っていた場合、計算により求めた平均的な摩耗深さは小さな値になりますので、夏期ピーク後に再度分析を実施し、摩耗の進行の有無および摩耗速度を確認されることを推奨します。計数汚染度が、NAS級と当社推奨の管理限界値に到達していました。これは採油箇所が油槽配油管であったため、配管内や油槽底部の汚染物が採取された可能性があります。計数汚染度は、NAS級と当社推奨の管理限界値に到達していました。計数汚染度の結果、NAS級と当社推奨の管理限界値に到達していました。これは、採油箇所が油槽配油管であったため、配管内や油槽底部に沈降していた汚染物が採取された可能性があります。重量汚染度は、mg/mlと当社推奨の管理限界値を超えていました。重量汚染度はmg/mlと当社推奨の管理限界値を超えていました。光学顕微鏡写真に示すように、鉄錆が多く見られました。これは、採油箇所が油槽配油管であったため、配管内や油槽底部に沈降していた汚染物が採取された可能性があります。機器の潤滑状態メタルの摩耗が確認されました。メタルの平均的な摩耗深さを計算した結果、μmとなり、メタルの表面粗さをRmaxμmとすると、残りの表面粗さはμmであることから、メタルが鏡面状態になる前に、早めに点検が必要と判断します。油中の金属粒子濃度を分析するSOAP／D-SOAPの結果、軸受メタルの摩耗により発生したと考えられる錫がSOAPでppm、D－SOAPでppmと多く検出されました。SOAPの錫濃度ppmと油量リットルから摩耗体積を下式により計算しました。 ・式 摩耗体積はcmとなります。このことは、図aのような体積をもつ金属片が摩耗したと考えることができます。今回の摩耗が上部軸受で発生していると仮定します。上部軸受図面からメタル表面を計算すると約.cmとなります。当社の経験では、この全面積の分のが下図bに示す摩耗面積Sとなるため、摩耗面積Sはcmと考えます。摩耗面積Sにおける平均的な摩耗深さdpを下式より求めます。 ・式 計算結果から、摩耗面積における平均的な摩耗深さはμmとなり、メタルの表面粗さがSとすると、メタル表面粗さの分のが摩耗したことになります。但し、今回の採油が油槽配油管からであり、油槽底部の比較的濃度の高い箇所からの採取であるため、計算により求めた平均的な摩耗深さがやや大きな値になっている可能性がありますので、可能であれば、油槽中層部から運転中又は停止直後に採油を実施し、再度確認されることを推奨します。フェログラフィーの結果、外部から混入した鉄錆、砂が多く見られました。フェログラフィーの結果、異常摩耗の早期発見パラメータであるIs値が、の乗と高く、摩耗粒子形態観察で、金属接触が厳しい場合に発生するシビア粒子、外部から混入した鉄錆、砂が多く見られました。これは、採油箇所が油槽配油管であったためと考えられました。
報告№105-0279 報告№105-0279 | 分析№105-01801 分析№105-01801 | 105-01801 | 背景号AH減速機は、年使用しており、機械メーカに依頼する工場点検を実施する時期にあたる。コスト低減の観点から、工場点検周期を長期間化することを検討している。延伸化の確認・判断技術としてトライボ診断を適用し、ギヤ劣化状況の確認、および余寿命の推定を、複数回の分析診断の結果から工場点検の是非を判定することが望まれている。目的トライボ診断にて、AH減速機のギヤ／ベアリングの劣化状況を診断・評価することを目的とする。今後、数回実施するトライボ診断の結果から劣化速度を求めてベアリングの劣化状況を評価し、余寿命を推定して工場点検の是非を判定していくが、今回のトライボ診断はベースデータとする。トライボ診断の結果、前回に比較して各データが上昇しているものの、ギヤ歯面の摩耗はマイルド摩耗であることが確認された。減速機の構造から、最も負荷が大きく、摩耗が進行しやすい箇所をスパイラルベベルギヤとスパイラルベベルピニオンと推定し、この部分のバックラッシを求めた。分析結果から得られたデータを使用して求めたバックラッシは、減速機に摩耗が集中していたと仮定した場合、初期値からμm増加したものと推定された。バックラッシ増加分の上限値は、メーカにより差異はあるものの、当社の推奨するバックラッシは、一般に推奨されるμmを管理目安にしており、今回のデータはこの値に比較して十分に小さいことから、本歯車は継続使用可能な状態にあり分解点検の必要はないと判断する。このことは、以下のことから判断した。計数汚染度が、NAS級と前回NAS級に比較してランク増加したこと。SOAP／D－SOAPで、ギヤの摩耗により発生する鉄が検出されたこと。異常摩耗の早期発見パラメータであるIs値がの乗から乗に桁上昇したものの、摩耗粒子形態観察の結果、マイルドな摩耗粒子が多く観察されたこと。
報告№109-09136 報告№110-00816 | 分析№109-001160 分析№110-003842 | 110-003842 | 前回同様に水分は良好であり、計数汚染度も良好でした。前回同様に粘度、全酸価、IR、RBOTの各データは良好でした。油の余寿命は、使用油の使用期間または使用時間が不明であったため、ご依頼の油の余寿命に関する検討は行えませんでした。ただし、分析の結果で新油値がminであったことから、使用期間を仮にヶ月間と仮定すれば余寿命は十二分にあると言えます。可能であれば、使用期間、あるいは使用時間の情報をご提供下さい。潤滑油は継続使用可能な状態にあると判断します。本試料油は、機器停止中にドレンプラグから採油されているにもかかわらず汚染度を示すデータは良好でしたが、今後の採油は、極力運転中もしくは停止直後の油槽中層部から実施されることを推奨します。
報告№109-09136 報告№110-00370 | 分析№109-001160 分析№110-001687 | 110-001687 | 摩耗状態前回に比較してSOAP／D－SOAPの結果、鉄および錫濃度に大きな変化はなく、異常摩耗の早期発見パラメータであるフェログラフィーのIs値がのマイナス乗と良好でした。汚染度前回に比較して計数汚染度はNAS級から等級に変化はなく、良好でした。IR、RBOTの各データは良好でした。潤滑油および軸受は継続使用可能な状態にあると判断します。
報告№108-0202 報告№108-0202 | 分析№108-01499 分析№108-01499 | 108-01499 | 分析の結果、ギヤ歯面、転がり軸受の軌道面、共に潤滑状態は正常であることが確認されたことから、ギヤおよび軸受は継続使用可能な状態にあると判断します。但し、摩耗粒子の形態観察でμmサイズの疲労摩耗粒子が観察されました。視野に個と少ないことから、現在のところギヤ歯面および転がり軸受は継続使用可能と判断しますが、今後更に摩耗が進行することが懸念されるため、定期的に分析を実施されることを推奨します。これらのことは、SOAP／D－SOAPの結果、ギヤ歯面および転がり軸受の摩耗により発生する鉄が検出されたこと摩耗粒子の形態観察の結果、ギヤ歯面および転がり軸受の微小な疲労摩耗により発生する摩耗粒子が多いものの、μmサイズの疲労摩耗粒子が視野に個観察されたこと以上のことから判断しました。計数汚染度は良好と判断します。計数汚染度は良好と判断します。計数汚染度はNAS級と当社推奨の管理限界値のNAS級以内であることから、良好と判断します。重量汚染度はmg/mlでした。重量汚染度はmg/mlでした。機器の潤滑状態フェログラフィーの結果、μmサイズの疲労摩耗粒子が観察されました。SOAPの結果、鉄が検出されました。SOAPの結果、摩耗により発生する鉄、油の添加剤成分であるリン、亜鉛、カルシウムが検出されました。D－SOAPの結果、鉄が検出されました。D－SOAPの結果、摩耗により発生する鉄、油の添加剤成分であるリン、亜鉛、カルシウムが検出されました。フェログラフィーの結果、μmサイズの疲労摩耗粒子が観察されました。フェログラフィーの結果、異常摩耗の早期発見パラメータであるIs値がの乗とやや高く、摩耗粒子の形態観察の結果、微小な疲労摩耗粒子、μmサイズの疲労摩耗粒子が視野に個観察されました。
報告№109-09136 報告№111-00505 | 分析№109-001160 分析№111-002334 | 111-002334 | グリースおよび軸受は継続使用可能な状態にあると判断します。但し、グリース中に油膜切れが原因で発生する摩耗粒子が観察されていることから、グリース切れを起こさないようグリースの補給は丁寧に行い、さらに今後の摩耗の進行を傾向監視するため、以下の対策を推奨します。定期的な分析切削摩耗や凝着摩耗の進行を監視するため、定期的に分析を実施し、摩耗の進行状況を確認することを推奨します。新グリースとの比較による評価グリースの物理的性状を示すIRのデータは新グリースデータを基準として評価しています。今回はグリース名が不明であったため判断できませんでしたが、今後評価する場合は、充填用の新グリースを同時に分析することをご検討下さい。フェログラフィー摩耗粒子の形態で比較的多く観察された粒子は、潤滑状態が正常な場合に発生する摩耗粒子異物の噛み込みにより発生する切削粒子金属潤滑部が局部的に油膜切れを起して発生するシビア粒子でした。このような摩耗粒子が観察された場合には、潤滑部では正常なマイルド摩耗異物による切削摩耗潤滑状態がやや厳しい凝着摩耗が発生していることが分かります。摩耗形態の中でも切削摩耗は摩耗進行速度が速く、転がり軸受でこの摩耗形態が発生した場合には寿命が分の程度に低下することも知られており、切削摩耗により生じた軌道面の損傷が起点となって転がり軸受の寿命となるフレーキングに進展することから傾向監視による経過監視が必要です。Iカップリング発光分光分析供試グリースを分析した結果、検出された金属元素は、SOAP-Tの結果表に示すように、鉄、アンチモン、ニッケル、錫、リン、カルシウム、バリウム、アルミニウム、ナトリウム、マグネシウムでした。これらの検出された金属元素から発生箇所を推定すると鉄、アンチモン、ニッケル、錫・軸受等リン、バリウム・グリース添加剤カルシウム、アルミニウム、ナトリウム、マグネシウム・増ちょう剤等であると思われます。このうち、機械部品が摩耗したと思われる元素はのグループです。グリースの物理的性状IRの結果、油劣化の兆候を示すカルボン酸の吸収が確認されていないことから、良好と判断します。
報告№104-0115 報告№104-0115 | 分析№104-00898 分析№104-00898 | 104-00898 | 分析の結果、軸受軌道面にマイクロフレーキングが発生していると考えられます。但し、本試料油はヶ月前に更油を実施しており、更油前の摩耗粒子の発生状況が確認出来ないため断定できないものの、フレーキングの進展段階にあることが懸念されました。したがって、なるべく早い時期に再度分析を実施し、摩耗の進行状況を確認する必要があります。運転時間時間経過した後、早い時期に再分析を実施することを推奨します。このことは、SOAP／D-SOAPで軸受の摩耗により発生する鉄、クロムが検出され、異常摩耗の早期発見パラメータであるフェログラフィーのIs値がの乗とやや高く摩耗粒子形態観察の結果から、軸受軌道面の疲労摩耗により発生した摩耗粒子が観察されたことから判断しました。計数汚染度が管理限界値を超えていました。計数汚染度は当社推奨の管理限界値を超えていました。計数汚染度はNAS級以上と当社推奨の管理限界値を超え、若干汚染されていました。重量汚染度はmg/mlでした。重量汚染度はmg/mlでした。機器の潤滑状態フェログラフィーの結果、軸受軌道面にマイクロフレーキングが発生していると考えられます。今後更に摩耗が進行し、軸受の寿命の指標とされるフレーキングに進展することが懸念されるため、運転時間時間経過後に再度分析を実施し、摩耗の進行状況を確認されることを推奨します。SOAPは良好と判断します。SOAPの結果、軸受軌道面の摩耗により発生した鉄が多く検出されました。D－SOAPの結果、鉄が多く検出されました。D－SOAPの結果、摩耗により発生する鉄、クロムが検出されました。フェログラフィーの結果、軸受軌道面にマイクロフレーキングが発生していると考えられます。フェログラフィーの結果、軸受軌道面にマイクロフレーキングが発生していると考えられます。
報告№108-0204 報告№108-0204 | 分析№108-01503 分析№108-01503 | 108-01503 | 月中頃、エアーコンプレッサーのピストン焼き付きが発生した。現在、分解修理中であるが軸受は分解していない。トライボ診断を実施し、汚染度、潤滑状態を確認し、軸受が継続使用可能かを判断する。分析の結果、計数汚染度、重量汚染度が共に当社推奨の管理限界値を超えていました。異常摩耗の早期発見パラメータであるフェログラフィーのIs値がの乗と高く、摩耗粒子形態観察で異物の噛み込みにより発生する切削粒子が多く観察され、フィルタ表面の異物観察で～μmサイズの金属片が観察されました。更にSOAP／D－SOAPで鉄、銅、錫、カルシウムが比較的多く検出されました。これらのことから、汚染度が高い要因は以下のことが考えられました。シリンダ摺動部およびクランクメタル摺動面、ベアリング軌道面に異物が噛み込み、噛み込んだことにより油膜切れが発生し、切削摩耗が発生した銅を使用した箇所の溶融・摩耗、油の添加剤成分が析出した観察された摩耗形態は切削摩耗であり、特に摩耗進行速度が速く注意が必要です。転がり軸受であれば、寿命が分の程度に低下することが知られています。また、SOAP／D－SOAPでメタルの主成分である錫が検出されたことから、今後、クランクメタルの摩耗が更に進行することが懸念されました。今回の分析結果のみでは、摩耗の進行状況が不明であるため、軸受が継続使用可能かを判断することは困難でした。しかし、観察された摩耗粒子が異常と判断するサイズの摩耗粒子も観察されたことから、シリンダ摺動部やクランクメタル摺動面、ベアリング軌道面では、異常な潤滑状態に進展しつつあることも考えられます。現在、分解修理中であることから、軸受も分解し点検されることを推奨します。また、点検・運転再開後に定期的に分析を実施し、摩耗の進行状況を確認されることを併せて推奨します。これらのことは、計数汚染度がNAS級以上、重量汚染度がmg/mlと共に当社推奨の管理限界値を超えていたこと異常摩耗の早期発見パラメータであるフェログラフィーのIs値がの乗と高く、摩耗粒子形態観察の結果、異物の噛み込みにより発生する切削粒子が多く観察されたことSOAP／D－SOAPの結果、鉄、銅、錫、油の添加剤成分であるカルシウムが多く検出されたこと以上のことから判断しました。
報告№108-7004 報告№108-7004 | 分析№108-00432 分析№108-00432 | 108-00432 | 今回の採油は、対象設備の停止中にオイルゲージから実施しているため、油循環中に採油した場合に比較し、油中粒子の沈降の影響を受け、分析データが低濃度に出る可能性があります。今回の分析は以上のことを踏まえて結果を検討しました。分析の結果、シリンダ、ピストンリング等の摩耗が確認されたものの、摩耗の状態はいずれも軽微であり、継続使用可能と判断します。但し、SOAPによる油中金属濃度でリン、亜鉛、カルシウムが多く検出されました。これらの元素が検出された要因は、油の添加剤成分が析出したためと思われます。中でもSOAP－T法の固形分を検出した結果で、カルシウムが.ppm検出されましたが、このカルシウムは、軸受メタルなどの摺動面の油膜に噛み込むサイズであることが多く、その影響でメタルなどの金属表面で切削摩耗が発生し、軸受寿命が短命化することがあります。カルシウムがこのように高濃度になるのは、一般に、ディーゼルエンジンの燃焼ガスや、未燃焼ガスが、燃焼室から潤滑部に入り込んでいるため起きていると推定されます。この現象は、オイルリングやトップリングが正常であれば、発生しにくいものですが、オイルリングなどが摩耗していると、燃焼ガスや未燃焼ガスが燃焼室から潤滑油中に入いり易くなると思われます。カルシウム濃度がこのように高い場合、軸受メタルは比較的短時間で摩耗する事を当社の研究で判明していますが、本機は、稼働率が極めて低い非常用ディーゼル発電機であるため、稼働率の高い営業用ディーゼル発電機に比較し、メタル摩耗の進展も極めて小さいと思われます。潤滑油は、物理的性状を示す全酸価、IRを除く項目は良好でしたが、全酸価がmgKOH/gと新油値mgKOH/gに比較して若干高く、IRの結果で油劣化の兆候を示すカルボン酸の吸収が確認されたことから、劣化していることが確認できました。これらのことから、潤滑油は、メタル摩耗の進展予防策として、μm以下のカルシウムを濾過できる精密な濾過機で潤滑油を濾過し、汚染度を正常にされることを推奨します。尚、上述しましたように、今回の採油は停止中の採油であるため、運転中の採油に比較して汚染度は低目に出ている可能性があります。次回採油のタイミングは、粒子の沈降の影響を極力抑え、油中粒子が均一な分散状態に近い状態で採油が実施できるように、対象設備の運転中、または停止直後に採油を実施されることを推奨します。【】全酸価はmgKOH/gと新油値mgKOH/gに比較して高く、IRの結果、油劣化の兆候を示すカルボン酸の吸収が確認されたことから、油の劣化が確認されました。粘度は良好と判断します。粘度は.mm/sと新油値.mm/sに比較して、粘度変化率は-.％で、当社推奨の管理限界値である±％以内にあり、良好と判断します。水分は良好と判断します。水分はppmと当社推奨の管理限界値の以下であり、良好と判断します。全酸価は油の劣化が確認されました。全酸価はmgKOH/gと新油値mgKOH/gに比較して高く、IRの結果、油劣化の兆候を示すカルボン酸の吸収が確認されたことから、油の劣化が確認されました。全塩基価は良好と判断します。全塩基価はmgKOH/gと新油値mgKOH/g以上であることから、良好と判断します。IRの結果、油劣化の兆候を示すカルボン酸の吸収が確認されました。IRの結果、油劣化の兆候を示すカルボン酸の吸収が確認されました。【】計数汚染度は汚染されていました。計数汚染度はNAS級以上でした。計数汚染度はNAS級以上と汚染されていました。重量汚染度はmg/mlでした。重量汚染度はmg/mlでした。粒度分布は以下の通りでした。粒度分布は.μmにピークが確認されました。【機器の潤滑状態】SOAPによる油中金属濃度の結果、油の添加剤成分であるリン、亜鉛、カルシウムが多く検出されました。異常摩耗の早期発見パラメータであるフェログラフィーのIs値がの乗と高く、摩耗粒子の形態観察の結果、μm未満の鉄系摩耗粒子が多く観察されました。SOAPによる油中金属濃度の結果、鉄が検出されました。SOAPによる油中金属濃度の結果、鉄、鉛、油の添加剤成分であるリン、亜鉛、カルシウム、マグネシウムが検出されました。SOAPによる油中金属濃度の結果、油の添加剤成分であるリン、亜鉛、カルシウムが多く検出されました。SOAPによる油中金属濃度の結果、鉄、鉛、銅、クロム、錫、油の添加剤成分であるリン、亜鉛、カルシウム、マグネシウムが検出されました。フェログラフィーの結果、μm未満の鉄系摩耗粒子が多く観察されました。異常摩耗の早期発見パラメータであるフェログラフィーのIs値がの乗と高く、摩耗粒子の形態観察の結果、μm未満の鉄系摩耗粒子が多く観察されました。
報告№107-4545 報告№108-5026 | 分析№107-02185 分析№108-00883 | 108-00883 | トライボ診断の結果、全てのデータが良好であることから、この油は継続使用可能と判断します。は良好と判断します。粘度は良好。粘度は.mm/sと新油値mm/sに比較して、粘度変化率は-％で、当社推奨の管理限界値である±％以内にあり、良好と判断します。粘度はmm/sでした。粘度はmm/sでした。粘度指数はでした。粘度指数はでした。水分は良好。水分は.と当社推奨の管理限界値の以下であり、良好と判断します。全酸価は良好。全酸価は.mgKOH/gと新油値.mgKOH/g以内であり、良好と判断します。
報告№108-0411 報告№110-00638 | 分析№108-02744 分析№110-002908 | 110-002908 | は、油の粘度変化率、油中のスラッジの発生量などを判断パラメータに、粘度、全酸価、IR、RBOTで評価します。分析の結果、油の粘性を示す粘度は、新油値の.mm/sに比較して粘度変化率が-％のmm/sとほぼ変化はなく、また油中のスラッジの発生量を示す全酸価は、新油値の.mgKOH/gに対して.mgKOH/gでほぼ変化が見られず劣化は確認されていない。さらにはIRの結果でも油が劣化した場合に発生するカルボン酸の発生も確認されず、酸化防止剤の残存量を示すRBOTは、限界値minに比較して、十分に残量があるminであった以上のように、の健全性を示す各パラメータは全て良好であり、潤滑油の劣化は確認されませんでした。なお、使用油の使用期間または使用時間が不明であったため、ご要求の油の余寿命に関する検討は行えませんでした。可能であれば、これらの情報をご提供下さい。汚染度油中の水分を計測した結果、水分は.ppmと新油と同等であり、継続使用可能な状態にあることが確認されました。潤滑油は継続使用可能な状態にあると判断します。
報告№109-09136 報告№112-00741 | 分析№109-001160 分析№112-003358 | 112-003358 | 油の劣化は確認されず、汚染度も良好な範囲にあることから、潤滑油は継続使用可能な状態にあると判断します。軸受は継続使用可能な状態にあると判断します。フェログラフィーおよびSOAP／D-SOAPの結果から総合的に判断した結果、正常な状態にあると考えられます。フェログラフィー【定量分析：Is値】Is値は異常摩耗の早期発見パラメータのつで、摩耗粒子を定量化するために用います。Is値は前回に比較して.から.と、低い値でした。フェログラフィー【定性分析：摩耗粒子および摩耗形態観察】分析結果から観察された全ての粒子量は少でした。計数汚染度は、前回に比較してNAS級からNAS級にランク上昇しているものの、当社推奨の管理限界値以下であり、重量汚染度は.mg/mlから.mg/mlに減少し、良好でした。．粘度、水分、全酸価、IR、RBOTの各データは、前回同様に良好でした。尚、RBOTが前回に比較し、min増加していました。RBOTが増加した理由は、更油や補給などが考えられますが、これらのことを実施していないことから、原因を特定するのは困難でした。但し、今回の分析結果で、全酸価および粘度の各データに大きな変化はなく、異種油の混入などは確認されていないため、本試料油は継続使用可能な状態にあります。今後は今回のRBOT値によりデータ管理を行います。分析結果は良好と判断します。粘度粘度は.mm/sと新油値mm/sに比較して、粘度変化率は-％で、当社推奨の管理限界値である±％以内であり、良好と判断します。水分は.と当社推奨の管理限界値の以下であり、良好と判断します。全酸価全酸価は.mgKOH/gと新油値のに比較して高いものの、IRで油劣化の兆候を示すカルボン酸の吸収が確認されていないことから、良好と判断します。IRIRの結果、油劣化の兆候を示すカルボン酸の吸収ピークが確認されていないことから、良好と判断します。RBOTRBOTはminと当社推奨の管理限界値のmin以上であり、良好と判断します。は良好と判断します。計数汚染度計数汚染度はNAS級と当社推奨の管理限界値のNAS級以下であり、良好と判断します。重量汚染度は.mg/mlと当社推奨の管理限界値のmg/ml以下であり、良好と判断します。は正常と判断します。SOAPSOAPの結果、ニッケルがppm、油の添加剤成分であるリンがppm、外部から混入したと思われるナトリウムがppm検出されました。D-SOAPD-SOAPの結果、銅が、外部から混入したと思われるカルシウム、ナトリウムが共に検出されました。フェログラフィー異常摩耗の早期発見パラメータであるフェログラフィーのIs値が.と良好の範囲にあり、摩耗状態は正常と判断します
報告№109-09136 報告№110-00450 | 分析№109-001160 分析№110-002025 | 110-002025 | Iカップリング発光分光分析供試の作動油をSOAP／D－SOAPで分析した結果、鉄、ニッケル、錫、リン、亜鉛、カルシウム、ナトリウムが検出されました。これらの検出された金属元素から発生箇所を推定すると鉄、ニッケル、錫・シリンダ・ポンプ等リン、亜鉛・オイル添加剤カルシウム、ナトリウム・外部混入異物であると思われます。このうち、機械部品が摩耗したと思われる元素はのグループです。D－SOAPで亜鉛がppm検出されたことから、スラッジが発生していると思われます。計数汚染度、重量汚染度は共に当社推奨の管理限界値を超えていました。D－SOAPで亜鉛が検出され、フィルタ表面の異物観察で表面が茶褐色で鉄錆、砂等が観察されたことから、汚染度が高い要因は、スラッジと外部混入異物の影響と思われます。分析の結果、汚染度が高く、スラッジの発生が確認されました。
報告№109-09136 報告№111-00303 | 分析№109-001160 分析№111-001432 | 111-001432 | 軸受および潤滑油は継続使用可能な状態にあると判断します。、機器の潤滑状態は正常と判断します。
|  | 112-003400 | 対象設備は継続使用可能な状態にあると判断します。但し、水分濃度が高く、今後も摩耗の進行を傾向監視するため、以下の対策を推奨します。更油或いは部分更油による水分濃度の調整水分の影響により金属表面で腐食摩耗が発生し、発生した鉄錆等の粒子が潤滑部に噛み込み摩耗が進行することがありますので、更油或いは部分更油などにより相対的に水分濃度を低くするなどの方法を推奨します。定期的な分析今後懸念される切削摩耗、疲労摩耗の進行を監視するため、定期的に分析を実施することを推奨します。はフェログラフィーおよびSOAPの結果から総合的に判断した結果、傾向管理が必要な状態にあると考えられます。フェログラフィー【定量分析：Is値】Is値は異常摩耗の早期発見パラメータのつで、摩耗粒子を定量化するために用います。Is値は前回に比較しての乗から乗に低下したものの、高い値でした。フェログラフィー【定性分析：摩耗粒子および摩耗形態観察】分析結果から比較的多く観察された粒子は、以下の通りでした。切削粒子・異物や金属表面の微小突起による切削摩耗により発生。疲労摩耗粒子・繰返し応力を受けて発生。観察された摩耗粒子の中でも切削粒子は、将来的な摩耗の進行に繋がる可能性を示唆しているため、傾向監視が必要と思われます。切削摩耗は、他の摩耗形態に比較して摩耗進行速度が速く注意が必要で、定期的なトライボ診断による状態監視が必要と考えます。切削摩耗の原因となる混入異物が残留している場合、この異物により切削摩耗が継続して発生する可能性があります。Iカップリング発光分光分析【SOAP】検出された金属元素から発生箇所を推定すると、以下の通りでした。鉄、銅、亜鉛・ギヤ、軸受等リン・添加剤カルシウム、ナトリウム、マグネシウム・外部混入異物粘度、IR酸化度は良好でした。水分は、前回に比較してppmからppmに増加し、当社推奨の管理限界値を超えていました。今後、水分の影響で油槽内部に錆が発生し、その影響で摩耗が発生する懸念があります。
報告№109-09136 報告№112-00162 | 分析№109-001160 分析№112-000658 | 112-000658 | 軸受は継続使用可能な状態にあると判断します。但し、SOAPの銅濃度が高いことから、以下の対策を推奨します。定期的な分析摩耗および油劣化の進行を監視するため、定期的に分析を実施することを推奨します。傾向監視のための次回採油時期は、最短で約時間となります。この時間は、油中汚染物が均一になるために必要とする時間であり、この時間を経過すれば、再分析の結果から状態の傾向を確認することが可能となりますので、これを参考に次回分析時期を検討されることを提案します。採油方法の改善採油箇所がサンプル出口弁であることから、外部混入異物が比較的多く観察された要因は、配管内に残留していた異物を採取したか、或いは、採油時に外部から混入した可能性が考えられます。前回と採油箇所が同じで、今回の方が外部混入異物が比較的多く観察されたことから、前回よりも廃油量が不足していた可能性があります。外部混入異物は分析データに影響を及ぼすことがあるため、今後の採油は、今回の廃油量よりも増量してから採油することを推奨します。フェログラフィーIs値は異常摩耗の早期発見パラメータのつで、摩耗粒子を定量化するために用います。今回のIs値はの乗であり、潤滑状態は正常と判断できます。摩耗粒子の形態で比較的多く観察された粒子は、潤滑状態が正常な場合に発生する摩耗粒子外部から混入したと思われる鉄錆等でした。これらの摩耗粒子が観察された場合、潤滑部で発生している摩耗形態は、正常なマイルド摩耗であることが分かります。Iカップリング発光分光分析【SOAP／D－SOAP】検出された金属元素は、鉄、銅、リン、亜鉛、カルシウム、ナトリウムが検出されました。これらの検出された金属元素から発生箇所を推定すると鉄、銅・軸受等リン、亜鉛・オイル添加剤カルシウム、ナトリウム・外部混入異物であると思われます。このうち、機械部品が摩耗したと思われる元素はのグループです。銅の溶出SOAPの結果、銅がppmと比較的高い値であることから、銅を使用した箇所の溶出が発生しています。銅の溶出箇所は、貴社ご提供の図面からデフレクターとバッフル、或いは流体継ぎ手のスクイ管、潤滑油冷却器の冷却管などが考えられます。これらの部品が選択的に溶出しているものと思われます。これらの部品の中でもデフレクターとバッフルは、オイルシールの役目を果たしていることから、溶出が継続した場合、シャフトとのギャップが増大し、油漏れの原因になると思われます。さらには油面低下により潤滑不良が発生することが懸念されるため、巡視の際には、油漏れと油面の低下に注意を払う必要があります。銅の溶出は、潤滑油に使用されている亜鉛系添加剤と銅の反応により溶出することが知られています。銅濃度の増加は、別紙鉱油の酸化に対する金属触媒の影響に示すように濃度の増加とともに酸化速度が加速しますので、注意が必要です。計数汚染度、重量汚染度は共に良好でした。分析結果は良好と判断します。計数汚染度計数汚染度はNAS級と当社推奨の管理限界値のNAS級以内にあり、良好と判断します。重量汚染度は.mg/mlと当社推奨の管理限界値のmg/ml以内にあり、良好と判断します。機器の潤滑状態SOAPの結果、銅が比較的高い値でした。SOAPSOAPの結果、油の添加剤成分であるリン、亜鉛が検出されました。一方、銅が検出されました。銅を使用した部分の溶出が発生していると考えられます。この溶出は検出された亜鉛系添加剤の成分と銅が反応し、溶出することが知られています。別紙鉱油の酸化に対する金属触媒の影響に示すように銅濃度が増加すると酸化速度が速まります。D－SOAPD－SOAPの結果、摩耗により発生する鉄が検出されました。フェログラフィー異常摩耗の早期発見パラメータであるフェログラフィーのIs値がの乗と良好の範囲にあるものの、摩耗粒子の形態観察の結果、潤滑状態が正常な場合に発生する摩耗粒子、外部から混入したと思われる鉄錆等が比較的多く観察されました。
報告№105-0256 | 分析№105-01683 | 105-01683 | 濾過前の試料油を分析した結果、計数汚染度が前回NAS級から、今回NAS級に約ヶ月でランク上昇しました。摩耗粒子形態観察及びフィルタ写真の結果、鉄錆等が観察されているため、汚染度が上昇した要因は、外部から混入したと思われる異物によるものと考えられます。但し、潤滑異常の早期発見パラメータである摩耗過酷度を示すIs値が.と非常に良好の範囲にあることから、潤滑状態は良好な状態にあると判断します。
報告№104-4514 報告№104-4514 | 分析№104-00539 分析№104-00539 | 104-00539 | 号水車軸受でメタルの温度が上昇したため、油分析を実施し、軸受メタルの状態を確認することを目的としました。分析の結果、軸受摺動面では局部的に金属接触が発生していたことが確認されたものの、接触範囲は比較的小さく継続使用可能な状態にあると判断します。局部的に発生した金属接触は、従来使用していたタービン油の粘度より低い粘度を使用した影響が否定できません。流体潤滑理論の計算によれば、従来粘度に比較し、油膜の相対低下は、％程度であると思われます。今回、営業運転開始後、日ほど経過してから軸受温度が上昇しています。粘度低下の影響を計算した結果、大雑把ですが、油膜低下への影響は、％程度が想像されました。軸荷重、軸受サイズ、正確な油温などが不明のため、油膜変動の正確な計算は出来ませんでしたが、使用油の粘度変更に伴う低下も温度上昇の一因と考えられます。一方、軸受温度上昇が軸受表面の初期なじみの課程で発生したとも考えられます。それは、摩耗粒子の観察結果から、なじみ過程で観察される特長的な摩耗粒子が観察されていることから判断できます。また、軸受摺動面で厳しい金属接触が発生した場合見られるシビア粒子、ホワイトメタル、外部から混入した鉄錆、砂等の異物が比較的多く観察され、光学顕微鏡写真でも、外部からの鉄錆・砂が見られています。今後、これらの鉄錆・砂等が軸受摺動面に噛み込むなどが原因で摩耗が進行する場合があるため、週間毎に回の分析を続けて回実施し、摩耗の進行状況を確認されることを推奨します。尚、可能であれば、油循環中に濾過を実施されることも併せて推奨します。これらのことは、異常摩耗の早期発見パラメータであるフェログラフィーのIsが、.と良好の範囲にあるものの、摩耗粒子形態観察で、なじみ過程で観察されるなじみ粒子と呼ぶ摩耗粒子や、金属接触が厳しい場合に発生するシビア粒子、若干のホワイトメタル、そして、外部から混入した鉄錆、砂等の異物がやや多く観察されたこと光学顕微鏡写真に示すように、外部からの鉄錆・砂が見られたこと以上の事から判断しました。
|  | 114-000816 | 潤滑油は継続使用可能な状態にあると判断します。対象設備は継続使用可能な状態にあると判断します。但し、SOAPの結果で前回に比較して銅がppmからppmに増加しています。亜鉛系添加剤を使用している潤滑油で銅が検出される場合、潤滑系統内でこれらの金属が亜鉛系添加剤の影響により溶出することが知られています。今回の検出は、この溶出・摩耗によるものと考えられます。今後、別紙鉱油の酸化に対する金属触媒の影響に示すように濃度の増加に伴い酸化速度が速まる可能性があるため、以下の対策を推奨します。定期的な分析今後の摩耗進行を監視するため、定期的に分析を実施し、分析データによる摩耗の進行状況を確認することを推奨します。
報告№109-09136 | 分析№109-001160 | 112-002810 | 油の劣化進行は確認されなかったものの、油中の汚染度が高いことから、以下の対策を推奨します。対象設備は継続使用可能な状態にあると判断します。但し、将来的な摩耗進行の有無を確認するためにも傾向監視を継続することが有効です。濾過摩耗粒子や異物等がギヤ歯面や軸受軌道面に噛み込むことによる摩耗の進行が懸念されるため、可能であれば濾過を推奨します。定期的な分析今後懸念される疲労摩耗の進行を監視するため、定期的に分析を実施することを推奨します。新油との比較による評価を示す粘度、酸価のデータは新油データを基準として評価しています。今回は油名が不明であったため評価できませんでしたが、今後評価する場合は、使用している新油を同時に分析することをご検討下さい。はフェログラフィーおよびSOAP-Tの結果から総合的に判断した結果、継続使用は可能ですが、機器の機能を保持するためにも傾向管理が有用と考えます。フェログラフィー【定量分析：Is値】Is値は異常摩耗の早期発見パラメータのつで、摩耗粒子を定量化するために用います。Is値はの乗と低い値でした。フェログラフィー【定性分析：摩耗粒子および摩耗形態観察】分析結果から比較的多く観察された粒子は、以下の通りでした。疲労摩耗粒子・繰返し応力を受けて発生。Iカップリング発光分光分析【SOAP-T】検出された金属元素から発生箇所を推定すると、以下の通りでした。鉄、鉛、ニッケル、亜鉛・ギヤ、軸受等リン、カルシウム、バリウム・添加剤アルミニウム、ナトリウム、モリブデン・外部混入異物計数汚染度は、NAS級と、当社推奨の管理限界値に到達していました。摩耗粒子の形態観察およびSOAP-Tの結果から、汚染度が高い要因は摩耗と外部混入異物の影響と思われます。粘度粘度はmm/sとISOVG規格内にありました。水分は.ppmと当社推奨の管理限界値以下であり、良好でした。酸価は油名が不明であったため、新油データとの比較ができず評価できませんでした。潤滑油および設備の劣化比較と傾向はフェログラフィーおよびSOAP-Tの結果から総合的に判断した結果、前回同様に傾向管理が必要な状態にあると考えられます。フェログラフィー【定量分析：Is値】Is値は前回に比較しての乗から乗に低下し、低い値でした。フェログラフィー【定性分析：摩耗粒子および摩耗形態観察】前回同様に疲労摩耗粒子が比較的多く観察されました。Iカップリング発光分光分析【SOAP-T】前回に比較して鉄がからppmに減少していました。計数汚染度は、前回に比較してNAS級以上からNAS級にランク低下しているものの、当社推奨の管理限界値NAS級に到達していました。粘度粘度は前回に比較してmm/sからmm/sに上昇しているものの、前回同様にISOVG規格内にありました。水分は前回に比較してppmから.ppmに減少し、前回同様に当社推奨の管理限界値以下であり、良好でした。酸価は前回に比較して.mgKOH/gから.mgKOH/gに低下していることから、油劣化は進行していないと考えられます。
報告№105-0210 報告№105-0210 この体積5.72cm3を軸受メタルの摩耗面積で割りますと平均的な摩耗深さとなります。この摩耗面積は当社の経験によれば、スラストメタル面積の約３分の１程度となることが確認されており、軸受の支持面積453.3cm2からスラストメタル面積とパッド枚数6枚から計算すると2719.8cm2となります。摩耗体積5.72cm3と2719.8cm2から平均的な摩耗深さを求めると21.03μｍとなります。スラストメタルの表面粗さをRmax6.3μｍとしますと既にスラストメタル表面は摩耗が進行し鏡面状態になっていると考えられますので、前回も報告した通りメタルの点検が必要と判断します。但し、今回の分析結果は、２０００年４月以降、メタルの更新や手入れがなく、且つ、更油や新油の補充がなかったことを前提にしておりますので、この前提が一致していない場合は、再計算を行う必要があります。一致していない場合は、ご連絡頂けますよう、お願い申し上げます。 | 分析№105-01429 分析№105-01429 | 105-01429 | 結論前回濾過後からメタルの摩耗が進行していました。年月以降、メタルの更新や手入れがなく、且つ、更油や新油の補充が無かったとすると、メタルの表面は、摩耗が進行し、鏡面状態になっていると考えられるため、点検が必要と判断します。計数汚染度が、NAS級と前回濾過後のNAS級から約ヶ月間でランク上昇していました。計数汚染度は、非常に良好の範囲にあるものの、前回・濾過後に比較してランク上昇していました。計数汚染度は、NAS級と前回濾過後のNAS級に比較して、約ヶ月間でランク上昇しました。重量汚染度は.mg/mlと非常に良好の範囲にありました。重量汚染度は.mg/mlと非常に良好の範囲にありました。機器の潤滑状態前回濾過後からメタルの摩耗が進行していました。年月以降、メタルの更新や手入れがなく、且つ、更油や新油の補充が無かったとすると、メタルの表面は、摩耗が進行し、鏡面状態になっていると考えられるため、点検が必要と判断します。油中の金属粒子濃度を分析するSOAP及びD-SOAPの結果、軸受メタルの摩耗により発生したと考えられる錫がSOAPでppm、D－SOAPがppm検出されていました。錫濃度を補正した結果を別表に示します。この結果から、年月以降更油を実施していなければ、ppmになっていたと考えられることが出来ます。この補正後の錫濃度と油量リットルから摩耗量を下式により計算しました。 ・式 cmとなります。従いまして、下図のような体積をもつ金属片が摩耗した計算となります。
報告№102-0006 | 分析№102-00063 | 102-00063_営業資料 | ギヤ歯面では、払い出しコンベアではあまり見られなかった異物の噛み込みにより切削摩耗※が発生していることが確認されました。切削摩耗※は、マイルド摩耗※と違い、摩耗速度が桁違いに速いためギヤ歯面の摩耗に対する注意が必要です。また、切削摩耗により発生した傷が起点となって、疲労摩耗に進展することが懸念されるため、追跡分析を実施し、ギヤ歯面の摩耗の進行状況を確認することが必要です。計算により求めた次回分析時期は、今回採油から稼働時間時間以降で採油されることを推奨します。尚、ギヤ歯面で潤滑油がせん断作用を受けて、粘度が低下しており、粘度の低下により、油膜が薄くなり、摩耗の進行速度が早まる場合がありますので、更油を実施されることを併せて推奨します。考察分析の結果、計数汚染度、重量汚染度、SOAP／D-SOAP、フェログラフィーを除く項目は良好でした。計数汚染度がNAS級以上、重量汚染度がmg/mlと当社推奨の管理基準値を超えていました。ギヤの摩耗により発生した鉄がSOAPでppm、D－SOAPで.ppmと多く検出され、フェログラフィーの結果、低炭素鋼の摩耗粒子が多く見られることから、汚染の要因は、ギヤ歯面の摩耗により発生した摩耗粒子によるものと考えられました。摩耗粒子の形態観察結果から、硬い異物の噛み込みにより発生する切削粒子が多く見られており、ギヤ歯面の摩耗形態は、切削摩耗が支配的であると考えられました。更に、D－SOAPの結果、カルシウムがppm検出されました。カルシウムは、砂、石炭等に含まれており、このことから、ギヤ歯面に噛み込んだ異物は砂や石炭灰と推定されました。ギヤ歯面では、切削摩耗により発生した傷が起点となって、疲労摩耗に進展することが懸念されるため、追跡分析を実施し、ギヤ歯面の摩耗の進行状況を確認する必要があります。次回分析時期は、油中の摩耗粒子は飽和し、いつでも採油が可能な状態に稼働時間時間以降を推奨します。尚、粘度がmm/sと新油値mm/sに比較して、％低下し、全酸価が.mgKOH/gと新油値.に比較して、.mgKOH/g低下していました。これらのことから、ギヤ歯面で潤滑油がせん断作用を受けて、粘度が低下したものと考えられました。粘度の低下により、油膜が薄くなり、摩耗の進行速度が桁違いに早まる場合がありますので、更油を実施されることを併せて推奨します。以上注釈は裏面にあります。※切削摩耗とマイルド摩耗の摩耗速度の違いマイルド摩耗とは、金属面同士がすべり摩擦により接触し発生する凝着摩耗という摩耗形態に分類でき、接触状態が非常に軽微で発生する摩耗粒子がμm以下の小さな粒子のみ発生する摩耗形態をいいます。一方、切削摩耗は、摺動する金属面間に、その金属より硬い異物が噛み込んだり、金属表面の微小ま突起が摺動することで発生し、発生する摩耗粒子は切削粒子と呼びます。マイルド摩耗と切削摩耗の摩耗形態を摩耗速度という観点から比較します。摩耗速度を比較するために、比摩耗量という量を使用します。この比摩耗量とは、単位がmm/Nmmで、単位荷重、単位すべり距離当りの摩耗量を表します。 この比摩耗量は、一般的にマイルド摩耗-以下切削摩耗-～-とされており、同じ荷重条件で摩擦しているとすると、切削摩耗の摩耗速度は、マイルド摩耗の倍から倍になることが分かります。
報告№109-09136 | 分析№109-001160 | 112-002821 | 油の劣化進行は確認されなかったものの、油中の汚染度が高いことから、以下の対策を推奨します。対象設備は継続使用可能な状態にあると判断します。但し、将来的な摩耗進行の有無を確認するためにも傾向監視を継続することが有効です。濾過摩耗粒子や異物等がギヤ歯面や軸受軌道面に噛み込むことによる摩耗の進行が懸念されるため、可能であれば濾過を推奨します。定期的な分析今後懸念される切削摩耗、凝着摩耗の進行を監視するため、定期的に分析を実施することを推奨します。シリコン系のグリースや添加剤の確認ケイ素がやや高い濃度で検出されたことから、シリコン系の添加剤やグリースを使用している箇所があるかについてご確認下さい。新油との比較による評価を示す粘度、酸価のデータは新油データを基準として評価しています。今回は油名が不明であったため評価できませんでしたが、今後評価する場合は、使用している新油を同時に分析することをご検討下さい。はフェログラフィーおよびSOAP-Tの結果から総合的に判断した結果、継続使用は可能ですが、機器の機能を保持するためにも傾向管理が有用と考えます。フェログラフィー【定量分析：Is値】Is値は異常摩耗の早期発見パラメータのつで、摩耗粒子を定量化するために用います。Is値はの乗とやや高い値でした。フェログラフィー【定性分析：摩耗粒子および摩耗形態観察】分析結果から比較的多く観察された粒子は、以下の通りでした。正常な摩耗粒子・潤滑状態が正常なマイルド摩耗により発生。切削粒子・異物や金属表面の微小突起による切削摩耗により発生。シビア粒子、銅系シビア粒子・潤滑状態がやや厳しい凝着摩耗により発生。金属潤滑部が局部的に油膜切れを起していると考えられます。観察された摩耗粒子の中でも切削粒子、シビア粒子は、将来的な摩耗の進行に繋がる可能性を示唆しているため、傾向監視が必要と思われます。減速機で切削摩耗が発生した場合、減速機内部で使用されている転がり軸受が切削摩耗により生じた軌道面の損傷が起点となって寿命が分の程度に低下することがあることから、切削摩耗には十分注意する必要があります。切削摩耗の発生原因となる混入異物が残留している場合、この異物により切削摩耗が継続して発生する可能性があります。シビア粒子は、凝着摩耗に分類されます。この摩耗粒子は、ギヤ歯面や軸受軌道面で凝着、破断を繰り返し、この過程で生じる移着粒子が成長して摩耗粒子となります。そのため、ギヤ歯面や軸受軌道面では局部的に油膜切れが発生していることを示しています。この状態が継続した場合、摩耗粒子のサイズは徐々に大型化していき、設備の損傷に至る場合がありますので、傾向監視が必要です。Iカップリング発光分光分析【SOAP-T】検出された金属元素から発生箇所を推定すると、以下の通りでした。鉄、鉛、銅、クロム、錫、亜鉛・ギヤ、軸受等リン、カルシウム・添加剤バリウム、アルミニウム、ケイ素、ナトリウム・外部混入異物ケイ素の検出SOAP-Tの結果、ケイ素がppm検出されました。ケイ素が検出される原因は、泡立ちを抑制するためにシリコン添加剤を投与した。転がり軸受の給脂しているグリースが混入した。以上の点が考えられます。であった場合、添加量は一般的にであることから問題ない濃度ですが、であった場合、粘度が上昇して、粘性抵抗が増大することにより油温が上昇することが懸念されます。シリコン系の添加剤やグリースの使用について確認することを推奨します。計数汚染度は、NAS級以上と当社推奨の管理限界値を超えていました。摩耗粒子の形態観察およびSOAP-Tの結果から、汚染度が高い要因は摩耗と外部混入異物の影響と思われます。粘度粘度はmm/sとISOVG規格内にありました。水分はppmと当社推奨の管理限界値以下であり、良好でした。酸価は油名が不明であったため、新油データとの比較ができず評価できませんでした。潤滑油および設備の劣化比較と傾向はフェログラフィーおよびSOAP-Tの結果から総合的に判断した結果、傾向管理が必要な状態にあると考えられます。フェログラフィー【定量分析：Is値】前回、Is値はの乗と非常に高い値でしたが、今回ではの乗に低下していました。但し、依然としてやや高い値であることから、今後も継続して傾向管理を行うことを推奨します。フェログラフィー【定性分析：摩耗粒子および摩耗形態観察】前回同様に切削粒子、シビア粒子が比較的多く観察されました。Iカップリング発光分光分析【SOAP-T】前回と比較して鉄がppmからppmに減少していました。またケイ素が前回に比較してppmからppmに減少しているものの、やや高い値で検出されました。さらの、銅がppmから.ppmに減少しているものの依然として高い値であるため、転がり軸受の保持器に銅が使用されている場合、摩耗が進行している可能性があります。今後、保持器の摩耗が進行することで転動体とのギャップが大きくなると共に振動が増大し、摩耗の進行につながることが懸念されます。計数汚染度は、前回同様にNAS級以上と当社推奨の管理限界値NAS級を超えていました。粘度粘度は前回に比較してmm/sからmm/sに低下し、前回同様にISOVG規格内にありました。水分は前回に比較してppmからppmに増加しているものの、前回同様に当社推奨の管理限界値以下であり、良好でした。酸価は前回に比較してから.mgKOH/gに低下していることから、油劣化は進行していないと考えられます。
報告№109-09136 報告№112-00096 | 分析№109-001160 分析№112-000334 | 112-000334 | 潤滑油および軸受は継続使用可能な状態にあると判断します。但し、今後も摩耗の進行を傾向監視するため、以下の対策を推奨します。再分析摩耗の進行を監視するため、ヶ月以内に再分析を実施し、分析データによる摩耗の進行状況を確認することを推奨します。アルミニウム合金を使用した箇所の点検アルミニウム合金の金属片が観察されました。アルミニウムを使用した箇所は、例えばラビリンス部などが考えられますので、この部分の接触状況を点検することを推奨します。フェログラフィーIs値は異常摩耗の早期発見パラメータのつで、摩耗粒子を定量化するために用います。今回のIs値はのマイナス乗であり、潤滑状態は正常と判断できます。Iカップリング発光分光分析【SOAP／D－SOAP】検出された金属元素は、SOAP／D－SOAPの結果表に示すように、鉄、カルシウム、バリウム、アルミニウム、ナトリウムでした。検出された金属元素から発生箇所を推定すると鉄、アルミニウム・軸受等バリウム・オイル添加剤カルシウム、ナトリウム・外部混入異物であると思われます。このうち、機械部品が摩耗したと思われる元素はのグループです。D－SOAPでアルミニウムが検出されました。アルミニウム合金を使用した箇所の摩耗が発生していると考えられます。アルミニウム合金を使用した箇所は、例えば油槽のラビリンス材等で使用されている場合があります。当社のこれまでに経験した事例では、ラビリンスを締め付けているボルトが振動などで緩み、ラビリンスと主軸が接触し、その摩耗粉が油槽内で検出された例があります。計数汚染度はNAS級とやや高い値でした。フィルタ表面の異物観察で白色の金属片、鉄錆、砂等が観察されたことから、汚染度が高い要因は、摩耗と外部混入異物の影響と思われます。IR、RBOTの各データは良好でした。
報告№107-4545 報告№108-5112 | 分析№107-02185 分析№108-03628 | 108-03628 | トライボ診断の結果、全てのデータが良好であることから、この油は継続使用可能と判断します。は良好と判断します。粘度は良好。粘度は.mm/sと新油値.mm/sに比較して、粘度変化率は+％で、当社推奨の管理限界値である±％以内にあり、良好と判断します。粘度はmm/sとなっています。粘度はmm/sとなっています。粘度指数はとなっています。粘度指数はとなっています。水分は良好。水分は.と当社推奨の管理限界値の以下にあり、良好と判断します。全酸価は良好。全酸価はmgKOH/gと新油値mgKOH/g以内にあり、良好と判断します。
報告№109-09136 報告№113-00655 | 分析№109-001160 分析№113-002819 | 113-002819_date140331 | 潤滑油の汚染度は高い値でした。今後、油中の夾雑物が潤滑部に噛み込むことによる摩耗の進行が懸念されます。軸受は継続使用可能な状態にあると考えられます。但し、今後の摩耗推移を確認するためにも傾向監視を継続することが有効です。更油または濾過油中の汚染度が高いことから、摩耗粒子や異物等の夾雑物が潤滑面に噛み込むことによる摩耗の進行が懸念されるため、更油または濾過を推奨します。定期的な分析今後の切削摩耗、凝着摩耗の推移を監視するため、定期的な分析実施を推奨します。異常摩耗の早期発見のパラメータであるIs値は、前回のレベルからレベルに上昇し、やや高い値でした。また、潤滑部の摩耗が認められたため、定期的に潤滑油分析を実施し、摩耗推移を監視することが有用と考えます。フェログラフィーで観察された代表的な粒子は、以下の通りです。切削粒子・異物や金属表面の微小突起による切削摩耗により発生。シビア粒子・潤滑状態がやや厳しい凝着摩耗により発生。極微小領域で油膜切れが発生したことを示します。切削粒子、シビア粒子は、摩擦面が将来的に異常摩耗へ進展する可能性を示唆しているため、傾向監視が有用と思われます。詳細は、別紙傾向監視が必要な摩耗粒子をご覧ください。軸受の余寿命本軸受は転がり軸受であり、すべり軸受のように摩耗深さによる余寿命の推定ができないことから、今後も定期的な分析による監視を実施し、余寿命推定のためのデータを蓄積することが有用です。計数汚染度はNAS級と当社推奨の管理限界値に到達していました。フィルタ残渣に、金属片、鉄錆、砂等が観察されたことから、汚染度が高い要因は、摩耗と外部混入異物の影響と思われます。
報告№106-0025 報告№106-0137 | 分析№106-00118 分析№106-00893 | 106-00893_変更 | 【診断状況】分析の結果、現状本軸受は継続使用可能な状態にありますが、摩耗粒子形態観察で転がり疲れによる微小な疲労摩耗粒子が観察されており、今後さらに摩耗が進行し、転がり軸受の寿命の指標となるフレーキングに進展することが懸念されます。一方、SOAP／D－SOAPの結果、海水中に含まれるナトリウムやマグネシウムが検出されたことから、海水が混入した可能性があります。なお、海水の影響で金属表面に腐食が発生する場合があり、腐食発生によるベアリング損傷を予防するため、今後はトライボ診断の結果によってはグリースの入れ替えとシール部の点検が必要になると思われます。【診断結果】摩耗粒子形態観察で転がり軸受の寿命の指標となるフレーキングの発生は確認されておらず、本軸受は継続使用可能な状態にあると判断します。尚、現状では過去のデータがなく、今後の摩耗進行状況を把握するためにも、年に度トライボ診断を実施し、摩耗の進行状況および海水の影響で発生する腐食摩耗の発生状況を確認することを推奨します。報告書の管理表中に示しているSOAP／D-SOAPは、グリース潤滑の場合、摩耗粒子が均一に分散していないため、測定値が大きく変動することがありますので参考値としてお考え下さい。
報告№103-0228 | 分析№103-02215 | 103-02215 | 分析の結果、軸受メタルの摩耗が確認されました。今後、更に摩耗が進行する場合があるため、ヶ月以内に再度分析を実施し、摩耗の進行状況を確認されることを推奨します。これらのことは、異常摩耗の早期発見パラメータであるフェログラフィーのIs値が、.と良好の範囲にあるものの、摩耗粒子形態観察で、ホワイトメタルが観察されたことD－SOAPで、メタルの主成分である錫が.ppm検出されたこと以上のことから判断しました。尚、軸受の使用限界を推定するために必要ですから、軸受の直径及び幅、油量、回転数をお知らせ下さい。
報告№109-09136 | 分析№109-001160 | 114-001022 | 対象設備は継続使用可能な状態にあると判断しますが、SOAP-Tで鉄がppmと高い値で検出されたことから、シリンダライナやピストンリングの摩耗が懸念されます。潤滑油は水分濃度が高い値でした。ディーゼルエンジンは、燃焼室内で燃料が燃焼した際に燃焼ガス中に若干の蒸気が発生しますが、この蒸気がシリンダ内壁の薄い油膜に付着したり、オイルリングやピストンリングが摩耗して生じたシリンダ内壁とのギャップからクランク室内に入り込んだりして油中水分濃度が上昇します。この水分は、オイルの添加剤を加水分解させ添加剤の効力を低下させるばかりではなく、回転部の油膜形成に影響をあたえ摩耗を促進させることから以下の対策を推奨します。比較的短い周期での分析による傾向監視シリンダライナ、ピストンリングの摩耗進行によって、摺動部の焼付きや、シリンダライナ、ピストンリング間のギャップが増大し、シール性が低下することが懸念されることから、潤滑状態を監視するため、比較的短い周期での分析実施を推奨します。更油または部分更油水分による障害発生を予防するため、更油または部分更油による水分濃度の相対的低下を推奨します。異常摩耗の早期発見のパラメータであるIs値は、レベルとやや高い値でした。また、潤滑部の摩耗が認められたため、定期的に潤滑油分析を実施し、摩耗推移を監視することが有用と考えます。フェログラフィーで比較的多く観察された粒子は、以下の通りです。正常な摩耗粒子・潤滑状態が正常なマイルド摩耗により発生。シビア粒子・潤滑状態がやや厳しい凝着摩耗により発生。極微小領域で油膜切れが発生したことを示します。黒錆・潤滑状態がやや厳しい凝着摩耗により発生。局部的な厳しい金属接触と高い摩擦熱が発生していたことを示します。シビア粒子、黒錆は、摩擦面が将来的に異常摩耗へ進展する可能性を示唆しているため、傾向監視が有用と思われます。詳細は、別紙傾向監視が必要な摩耗粒子をご覧ください。シリンダライナ、ピストンリングの摩耗SOAP-Tで鉄がppmと比較的高い値で検出され、フェログラフィーで鉄系のシビア粒子が観察されたことから、鉄を主成分とした部品、例えばシリンダライナやピストンリング等が摩耗している可能性があるため、今後の摩耗進行の監視が有用です。メタルの摩耗SOAP-Tでメタルの主成分である錫、ニッケル、銅、鉛が検出されたことから、コンロッドメタル、クランクメタルが局所的に摩耗していると推定されました。ディーゼルエンジンのメタルは、別紙コンロッドメタル・クランクメタルの摩耗に示すように、一般的にホワイトメタル層、ニッケル層、銅と鉛の合金であるケルメット層の順に積層構造になっています。今回、ケルメット層の銅、鉛が検出されたことから、ホワイトメタルの一部が摩耗により消失し、その下にあるケルメット層の摩耗が発生している可能性があります。銅濃度は現在のところ低濃度であることから継続使用に支障がない範囲であると判断しますが、潤滑状態の健全性を確認するためにも継続して傾向監視することを推奨します。粘度、酸価、塩基価の各データは良好です。水分はppmと当社推奨の管理限界値を超えていました。
報告№109-09136 | 分析№109-001160 | 113-002904 | 分析の結果、軸受から発生したと考えられる摩耗粒子が観察されましたが、粒子サイズは小さく正常な潤滑状態で発生する摩耗粒子であり、軸受は継続使用可能と判断します。異常摩耗の早期発見のパラメータであるIs値は、レベルとやや高い値でした。また、フェログラフィーの摩耗形態観察で正常な潤滑状態で発生する摩耗粒子が比較的多く観察されました。観察された粒子はフェログラフィーの熱処理によって青色となっていることから、ベアリング鋼であると推定されます。
報告№106-4500 報告№106-6009 | 分析№106-00057 分析№106-00136 | 106-00136 | 精点Aを実施した結果、計数汚染度が当社推奨の管理限界値に到達し、重量汚染度が当社推奨の管理限界値を超えていました。摩耗粒子の形態観察で摩擦熱が高い場合に発生する黒錆が多く観察され、D－SOAPで鉄が多く検出されたことから、汚染度が高い原因は、サーボシリンダ内壁やポンプ内部で摩耗が発生しているためと考えられました。今後、更に摩耗の進行に伴い汚染度が上昇することが予測されます。汚染度の上昇が原因でバルブ類の動作障害が発生することが懸念されるため、ヶ月後に精点Bを実施し、汚染状態および摩耗状況を確認されることを推奨します。これらのことは、計数汚染度がNAS級と当社推奨の管理限界値に到達し、重量汚染度がmg/mlと当社推奨の管理限界値を超えていたこと異常摩耗の早期発見パラメータであるIs値がの乗と高く、摩耗粒子形態観察の結果、摩擦熱が高い場合に発生する黒錆が多く観察されたことD－SOAPの結果、前回と同じく鉄がppm検出された以上のことから判断しました。
報告№109-09094 報告№109-09094 | 分析№109-000895 分析№109-000895 | 109-000895_100127 | 分析評価者：佐々木義憲保有資格：ICMLMLAⅠ設備保全技能士級ISO-準拠機械状態監視診断技術者カテゴリーⅠ分析の結果、全てのデータが良好である事から、この油は継続使用可能と判断します。≪状態監視とパラメータ≫分析の目的および各分析のパラメータは以下の通りです。特性低下目的：油の分析結果から、や劣化傾向ならびに添加剤の消耗程度、残存寿命などを確認する。粘度JISK全酸価JISK赤外線吸収スペクトルJISK酸化安定度試験JISK汚染目的：油の分析結果から、砂塵あるいは水・異種油などによるや、異物混入の有無を確認する。水分JISK計数汚染度JISB重量汚染度JISB光学顕微鏡観察摩耗目的：油中の摩耗粒子を分析する事により、回転・摺動部の潤滑状態、摩耗劣化の程度、余寿命などを解析する。摩耗診断電子顕微鏡観察JISKX線マイクロアナリシス油中金属濃度）JISK≪分析結果≫特性低下粘度：良好粘度値mm/sの新油値mm/sに対する変化率は+％であり、当社推奨の管理限界値±％以内に留まっています。全酸価：良好全酸価.mgKOH/gは新油値の.mgKOH/gに比較し高くはあるものの、有機物・有機化合物試験の結果で油劣化の兆候を示すカルボン酸の吸収が見られないことから問題は無いと判断します。赤外線吸収スペクトル：良好酸化安定度試験：良好酸化安定度試験の結果、数値minは当社推奨の管理限界値min以内に留まっており、現時点での使用は可能と判断します。汚染水分：良好水分値ppmは当社推奨の管理限界値以内に留まっています。計数汚染度：今回は実施していません。重量汚染度：今回は実施していません。光学顕微鏡観察：今回は実施していません。摩耗摩耗診断電子顕微鏡観察・X線マイクロアナリシス：今回は実施していません。油中金属濃度：今回は実施していません。
報告№107-4544 報告№107-4544 | 分析№107-02163 分析№107-02163 | 107-02163 | トライボ診断の結果、泡立ち試験を除く項目は良好でした。泡立ち試験の結果は、一般的には消泡性能が低くいと判断できる値の-ですが、新油値の-と同レベルにあったため、良好と判断します。一方、摩耗粒子の形態観察の結果、ギヤ歯面の摩耗で発生したと推定される～μmサイズの摩耗粒子が観察されました。ギヤボックスの油系統にはフィルタがあり、粒子の大部分は捕捉されていると考えられます。それにもかかわらず、～μmの摩耗粒子が確認されており、ギヤ歯面ではやや厳しい潤滑状態が発生している可能性があると思われました。今後さらに摩耗が進行することが懸念されるため、ヶ月以内に再度分析を実施し、摩耗の進行状況を確認することを推奨します。フィルタの捕捉の影響による誤認を避けるため、今後の診断に当たっては、これまでの採油箇所に加え、フィルタの捕捉物も分析し、その結果から潤滑状態を評価することを推奨します。尚、フィルタ捕捉物の分析を実施する際には、フィルタ流量、フィルタ使用時間、主機稼働時間などの追加情報が必要です。水分が、新油に比較して高い値でした。使用油であるAlphasynPGは、ポリエチレングリコールベースの合成ギヤオイルであるため、水分を吸収しやすい特性があります。今後は、水分濃度増加の有無を監視されることを推奨します。粘度は良好。粘度.mm/sと新油値.mm/sに比較して、粘度変化率は-.％で、当社推奨の管理限界値である±％以内にあり、良好と判断します。粘度はmm/sでした。粘度はmm/sでした。粘度指数はでした。粘度指数はでした。泡立ち試験は-でした。泡立ち試験は-と新油と同レベルにあり、消泡性能が新油と同レベルにあることが確認されました。水分は新油値より高い値でした。水分はppmと新油値より高い値でした。全酸価は良好。全酸価は.mgKOH/gと新油値.mgKOH/gに比較して高いものの、IRの結果で、新油との差異は確認されず、且つ、劣化の兆候も確認されなかったことから、本試料油は継続使用可能と判断します。機器の潤滑状態摩耗粒子の形態観察の結果、ギヤ歯面の疲労摩耗で発生したと推定される～μmサイズの摩耗粒子が観察されました。～μmサイズの疲労摩耗粒子が観察されました。異常摩耗の早期発見パラメータである潤滑状態指数がの乗と正常な範囲にあるものの、摩耗粒子の形態観察の結果でギヤ歯面の疲労摩耗で発生した～μmサイズの摩耗粒子が観察されました。
報告№109-09117 報告№109-09117 | 分析№109-001055 分析№109-001055 | 109-001055 | 分析の結果、摩耗の安定が確認され、潤滑状態は正常と判断します。摩耗粒子の形態観察で外部から混入したと思われる樹脂等が多く観察されました。採油箇所がドレンプラグであることから、ドレンプラグに巻いてあったシールテープや配管内に残留していた異物が混入した可能性が考えられます。これらの異物は、分析データに影響をおよぼすことがありますので、採油時には配管分を廃油し、外部からの異物が混入しないように極力注意して下さい。これらのことは、前回に比較して、計数汚染度は等級に変化はなく、SOAP／D－SOAPの鉄濃度に変化はなく異常摩耗の早期発見パラメータであるフェログラフィーのIs値がの乗とやや高いものの、摩耗粒子の形態観察で微小な疲労摩耗粒子、外部から混入したと思われる樹脂等がやや多く観察されたこと以上のことから判断しています。計数汚染度は良好と判断します。計数汚染度は良好と判断します。計数汚染度はNAS級と当社推奨の管理限界値のNAS級以内にあり、良好と判断します。重量汚染度はmg/mlとなっています。重量汚染度はmg/mlとなっています。機器の潤滑状態フェログラフィーの結果、微小な疲労摩耗粒子、外部から混入したと思われる樹脂等が多く観察されています。SOAPの結果、鉄および銅が検出されています。SOAPの結果、摩耗により発生する鉄および銅、油の添加剤成分であるリンが検出されています。D－SOAPの結果、鉄が検出されています。D－SOAPの結果、摩耗により発生する鉄が検出されています。フェログラフィーの結果、微小な疲労摩耗粒子、外部から混入したと思われる樹脂等がやや多く観察されています。異常摩耗の早期発見パラメータであるフェログラフィーのIs値がの乗とやや高く、摩耗粒子の形態観察の結果、微小な疲労摩耗粒子、外部から混入したと思われる樹脂等がやや多く観察されています。
報告№109-09136 報告№112-00564 | 分析№109-001160 分析№112-002341 | 112-002341 | 潤滑油の劣化はなく、汚染度は良好な範囲にあることから、継続使用可能と判断します。軸受は継続使用可能な状態にあると判断します。濾過機の入口と出口の箇所から採油本設備には、濾過機が設置されており、常時運転しているため、常に正常な状態に保持され摩耗の変化が生じても検出されない可能性があります。潤滑状態をより正確に把握するには、濾過機の入口と出口から採油を実施し、その差異から濾過効率を求め、それを根拠に摩耗の進行状況を確認することを推奨します。はフェログラフィーおよびSOAP-Tの結果から総合的に判断した結果、正常な状態にあると考えられます。フェログラフィー【定量分析：Is値】Is値は異常摩耗の早期発見パラメータのつで、摩耗粒子を定量化するために用います。今回のIs値はのマイナス乗と低い値でした。フェログラフィー【定性分析：摩耗粒子および摩耗形態観察】分析結果から観察された全ての粒子量は少でした。Iカップリング発光分光分析【SOAP-T】検出された金属元素から発生箇所を推定すると、以下の通りでした。鉛、銅、亜鉛・軸受等リン・添加剤カルシウム、ケイ素、ナトリウム・外部混入異物計数汚染度、重量汚染度は共に良好でした。粘度、水分、酸価、IR、RBOTの各データは良好でした。
報告№107-0366 報告№110-00140 | 分析№107-01900 分析№110-000506 | 110-000506 | 濾過前の試料油を分析した結果、摩耗粒子形態観察で金属潤滑部が局部的に油膜切れを起して発生するシビア粒子が比較的多く観察されました。主にサーボシリンダ内壁やポンプ内部で摩耗が進行している可能性が考えられます。観察されたシビア粒子は～μmサイズと大型であり、このまま摩耗が進行し汚染度が増加した場合、バルブ類の動作障害やフィルタの目詰まり等が発生することが懸念されます。これらの障害発生に対する弊害を勘案の上、循環濾過終了後からヶ月経過した時点で再度分析を実施し、摩耗の進行状況を確認されることを推奨します。
報告№107-6000 報告№107-0016 | 分析№107-00010 分析№107-00053 | 107-00053 | 本試験は、トライボ診断を実施し、軸受の潤滑状態、汚染状況、油の劣化状態を確認することを目的としました。【軸受の潤滑状態】ベアリング軌道面の微小領域に摩耗が発生しているものの、転がり軸受の寿命の指標となるフレーキングの発生が確認されていないことから、現在のところ、ベアリングは継続使用可能な状態にあると判断します。【油の汚染状況】計数汚染度がナトリウム級と当社推奨の管理限界値内にあり、重量汚染度がmg/mlでした。【油の劣化状態】油の劣化状況を確認するために実施した粘度、水分、全酸価、IRの各データが良好であることから、この油は継続使用可能と判断します。
報告№105-4548 | 分析№105-01703 | 105-01703 | 分析の結果、SOAP／D-SOAP、フェログラフィーのIs値などの摩耗状況を示すデータが僅かに減少傾向を示し、摩耗は安定しつつあると思われますが、発生している摩耗形態に異物の噛み込みにより発生する切削摩耗が存在しこの摩耗形態は、異物を取り除かなければ摩耗の発生は軽減しません。以上のことから、今後摩耗が進行する場合も考えられますので、念のため、ヶ月後に再度分析を実施し、摩耗の進行状況を確認されることを推奨します。減速機の摩耗程度を確認するためにはバックラッシの増加を確認することが有効です。確認のため、歯車のタイプ形状、モジュール、歯幅、歯数などの情報をご提供下さい。これらのことは、以下のことから判断しました。異常摩耗の早期発見パラメータであるフェログラフィーのIs値がの乗と良好の範囲にあるものの、摩耗粒子の形態観察の結果、異物の噛み込みにより発生する切削粒子、金属接触が厳しい場合に発生するシビア粒子が多く観察されたことSOAP／D－SOAPの結果、ギヤの摩耗により発生した鉄濃度に大きな変化がないこと
報告№109-09255 報告№109-09255 | 分析№109-002396 分析№109-002396 | 109-002396 | 結論運転再開後、今回の分析項目に計数汚染度、油中金属濃度を追加して、再度分析を実施し、摩耗および油劣化の進行状況を確認されることを推奨します。特性低下分析結果は、全項目が良好の範囲にありました。したがって、油の特性低下は認められず良好と判断します。粘度粘度はmm/sと新油値.mm/sに対する粘度変化率が-％でした。粘度変化率の推奨管理限界値は、±％以内となっていますが、今回の結果はこの範囲内にあることから、良好と判断します。全酸価全酸価は.mgKOH/gと新油値以内にあり、良好と判断します。酸化安定度酸化安定度は、新油値と比較して十分に残存していることが必要ですが、今回の残存率は新油の.％となっており、当社推奨の管理限界値の％以上であったことから、良好と判断します。汚染水分による汚染は確認されず、良好と判断します。水分濃度は、当社推奨の管理限界値の以下の.ppmであり、良好と判断します。摩耗摩耗粒子の結果、異物の噛み込みなどで発生する切削粒子が観察されました。異常摩耗の早期発見パラメータであるフェログラフィーのIs値がの乗と高く、摩耗粒子の形態観察の結果、μm以下の鉄系摩耗粒子、異物の噛み込みなどで発生する切削粒子、局部的に高圧・高温となる場合に発生するフリクションポリマが観察されました。
報告№108-5077 報告№108-5077 | 分析№108-02817 分析№108-02817 | 108-02817 | トライボ診断の結果、泡立ち試験を除く項目は良好です。泡立ち試験の結果は、一般的には消泡性能が低くいと判断できる値の-ですが、新油値の-と同レベルにあったため、良好と判断します。機器の潤滑状態潤滑状態指数はのマイナス乗と濾過設備のない機器であれば正常な潤滑状態にあると判断できますが、ギヤボックスの油系統にはインラインフィルタとオフラインフィルタがあり、μmサイズ以上の粒子の大部分は捕捉され、異常な摩耗状態が発生したとしても正常な潤滑状態にあると誤認してしまう可能性があります。そこで、フィルタが設置されていない場合の潤滑状態を、一般的なフィルタの効率である.と仮定し、粒子の発生状況から潤滑状態を推定します。その結果、ギヤは継続使用可能な状態にあると思われますが、潤滑状態指数は摩耗がやや厳しい状態であるの乗領域にあると推定できます。推定結果は、フィルタの濾過効率を仮定して求めたものですが、フィルタがない状態では油中の粒子濃度は現在より高いことは明らかです。そのためヶ月後に再度分析を実施し、摩耗進行の有無をチェックすることを推奨します。尚、フィルタの捕捉の影響による誤認を避けるため、これまでの採油箇所に加え、インラインフィルタやオフラインフィルタの捕捉物も分析し、その結果から潤滑状態を評価することを提案します。フィルタ捕捉物の分析を実施する際には、フィルタ使用時間の情報をご提供いただけますようお願い致します。泡立ち試験の結果、消泡性能が低いと判断できる値であるものの、新油と同レベルにあると判断します。粘度は良好。粘度は.mm/sと新油値.mm/sに比較して、粘度変化率は-.％で、当社推奨の管理限界値である±％以内にあり、良好と判断します。粘度はmm/sとなっています。粘度はmm/sとなっています。粘度指数はとなっています。粘度指数はとなっています。泡立ち試験は-となっています。泡立ち試験は-と新油と同レベルにあり、消泡性能が新油と同レベルにあると判断します。水分は良好。水分はppmと当社推奨の管理限界値の以下であり、良好と判断します。全酸価は良好。全酸価は.mgKOH/gと新油値.mgKOH/gに比較して高いものの、IRの結果で油劣化の兆候を示すカルボン酸の吸収が確認されていないことから、良好と判断します。機器の潤滑状態精密な濾過設備がない機器であれば、潤滑状態指数は正常の範囲にあると判断します。潤滑状態指数は正常の範囲にあると判断します。異常摩耗の早期発見パラメータである潤滑状態指数がのマイナス乗と精密な濾過設備がない機器であれば、潤滑状態指数は正常の範囲にあると判断します。
報告№108-0411 報告№110-00045 | 分析№108-02745 分析№110-000132 | 110-000132 | ・摩耗状態前回に比較してSOAP／D－SOAPの鉄濃度に変化はなく、異常摩耗の早期発見パラメータであるフェログラフィーのIs値が.と良好でした。・汚染度前回に比較して計数汚染度はNAS級からNAS級にランク増加し、当社推奨の管理限界値に到達していました。フィルタ表面の異物観察で鉄錆、砂等が観察されたことから、汚染度が高い要因は、外部混入異物の影響と思われます。・前回同様に粘度、水分、全酸価、IR、RBOTの各データは良好でした。潤滑油および対象設備は継続使用可能な状態にあるものの、以下の対策が必要です。今後、異物の噛み込みによる摩耗の進行が懸念されるため、定期的に分析を実施し、摩耗の進行と汚染度の増加の有無を確認されることを推奨します。は良好と判断します。粘度は良好と判断します。粘度はmm/sと新油値mm/sに比較して、粘度変化率は+％で、当社推奨の管理限界値である±％以内にあり、良好と判断します。水分は良好と判断します。水分はppmと当社推奨の管理限界値の以下であり、良好と判断します。全酸価は良好と判断します。全酸価は.mgKOH/gと新油値.mgKOH/gに比較して高い値であるものの、IRの結果で油劣化の兆候を示すカルボン酸の吸収が確認されていないことから、良好と判断します。IRの結果、良好と判断します。IRの結果、油劣化の兆候を示すカルボン酸の吸収が確認されていないことから、良好と判断します。計数汚染度は当社推奨の管理限界値に到達していました。計数汚染度は当社推奨の管理限界値に到達していました。計数汚染度はNAS級と当社推奨の管理限界値のNAS級に到達していました。重量汚染度は良好と判断します。重量汚染度は.mg/mlと当社推奨の管理限界値のmg/ml以内であり、良好と判断します。機器の潤滑状態機器の潤滑状態は正常と判断します。SOAPの結果は良好です。SOAPの結果、油の添加剤成分であるバリウムがppm、外部から混入したと思われるケイ素がppm検出されました。D－SOAPの結果は良好です。D－SOAPの結果、鉄が、油の添加剤成分であるバリウムが、外部から混入したと思われるカルシウムが、ナトリウムが検出されました。フェログラフィーの結果は良好です。異常摩耗の早期発見パラメータであるフェログラフィーのIs値が.と良好の範囲にあり、潤滑状態は正常と判断します。
報告№109-09136 報告№113-00642 | 分析№109-001160 分析№113-002751 | 113-002751 | 分析の結果、潤滑油の汚染度は良好の範囲にあり、軸受は継続使用可能な状態にあると判断します。但し、今後の摩耗推移を確認するためにも傾向監視を継続することが有効です。定期的な分析今後の摩耗推移を監視するため、定期的な分析実施を推奨します。異常摩耗の兆候を示す摩耗粒子が顕著に観察されなかったものの、異常摩耗の早期発見のパラメータであるIs値は、レベルとやや高い値になっていました。Is値は、摩擦面の潤滑異常を早期に発見するパラメータですが、潤滑状態が健全であれば今回のようにレベルになることはほとんどありません。従って、当該設備は潤滑面でやや潤滑不良の箇所があるものと思われます。電子顕微鏡・X線マイクロアナリシス観察された粒子を電子顕微鏡・X線マイクロアナリシスで詳細に分析した結果、軸受から発生したとベアリング鋼と推定される鉄系の摩耗粒子が主体的でした。軸受からの摩耗が確認されましたが、摩耗粒子の形態観察の結果、摩耗粒子のサイズは比較的小さく、直ちに異常となるような粒子は確認されなかったことから、軸受は継続使用可能な状態にあると判断します。計数汚染度はNAS級と当社推奨の管理限界値以下であり、良好です。水分は良好です。
報告№104-0080 | 分析№104-00712 | 104-00712 | 濾過前の試料油を分析した結果、摩耗粒子形態観察で、金属接触が厳しい場合に発生するシビア粒子が観察されました。サーボシリンダ内壁、或いは、ポンプに摩耗が発生していると考えられました。今後、このまま摩耗が進行し汚染度が上昇した場合、バルブ類の動作障害が発生する懸念があります。予防処置としてヶ月以内に再度分析を実施し、摩耗の進行状況及び汚染度の上昇程度を確認されることを推奨します。
報告№107-0366 報告№108-0141 | 分析№107-01900 分析№108-00914 | 108-00914 | 濾過前の試料油を分析した結果、粘度がmm/sと新油のmm/sに比較して、粘度変化率は+％で、やや不良領域にありました。現在、ISOVGからISOVGに移行しているため異常ではなく、本試料油は継続使用可能と判断します。
報告№108-0030 報告№108-6009 | 分析№108-00153 分析№108-00300 | 108-00300 | 初期試験を実施した結果、摩耗粒子の形態観察で外部から混入したと思われる鉄錆、砂等が観察され、D－SOAPで鉄、軸受メタルの主成分である錫が検出されました。現在のところ、軸受メタルの摩耗は僅かであり、継続使用可能と判断しますが、今後これらの異物が軸受摺動面に噛み込み摩耗が進行することが懸念されるため、夏期ピーク前に再度初期試験を実施し、摩耗の進行状況を確認することを推奨します。これらのことは、異常摩耗の早期発見パラメータであるフェログラフィーのIs値がの乗と良好の範囲にあるものの、摩耗粒子の形態観察の結果、外部から混入したと思われる鉄錆、砂等がやや多く観察されたことD－SOAPの結果、鉄および軸受メタルの主成分である錫が検出されたこと以上のことから判断しました。
報告№109-09136 報告№111-00233 | 分析№109-001160 分析№111-001159 | 111-001159 | 軸受は継続使用可能な状態にあると判断します。、は良好でした。分析結果は良好と判断します。計数汚染度計数汚染度はNAS級と当社推奨の管理限界値のNAS級以内にあり、良好と判断します。重量汚染度は.mg/mlと当社推奨の管理限界値のmg/ml以内にあり、良好と判断します。機器の潤滑状態機器の潤滑状態は正常と判断します。SOAPSOAPの結果、油の添加剤成分であるリンが検出されました。摩耗により発生する鉄および錫が検出されていないことから、良好と判断します。D－SOAPD－SOAPの結果、摩耗により発生する鉄および錫が検出されていないことから、良好と判断します。フェログラフィー異常摩耗の早期発見パラメータであるフェログラフィーのIs値がのマイナス乗と良好の範囲にあることから、潤滑状態は正常と判断します。
報告№109-09136 報告№112-00541 | 分析№109-001160 分析№112-002252 | 112-002252 | グリースグリースはちょう度の上昇が確認されていることから、以下の対策を推奨します。軸受は継続使用可能な状態にあると判断します。但し、将来的な摩耗進行の有無を確認するためにも傾向監視を継続することが有効です。定期的な分析定期的に分析を実施することにより、データの変化から異常の兆候を早期に発見することが可能となります。また、今回は対象設備の初回分析であるため、あと最低でも回分析を実施し、分析データの変化を確認することを推奨します。尚、分析結果からSOAP-Tの鉄濃度が比較的高く、摩耗の進行が懸念されるため、出来るだけ早めに回目の分析を実施することを推奨します。はフェログラフィーおよびSOAP-Tの結果から総合的に判断した結果、継続使用は可能ですが、機器の機能を保持するためにも傾向管理が有用と考えます。フェログラフィー【定性分析：摩耗粒子および摩耗形態観察】分析結果から観察された粒子は、以下の通りでした。正常な摩耗粒子・潤滑状態が正常なマイルド摩耗により発生。Iカップリング発光分光分析【SOAP-T】検出された金属元素から発生箇所を推定すると、以下の通りでした。鉄、クロム、錫・軸受等アンチモン、リン、亜鉛、カルシウム、アルミニウム、バリウム、モリブデン・添加剤、増ちょう剤鉄以外に、アンチモン、錫が比較的高い値でした。これらの元素が含まれている材質には、一般にすべり軸受に使用されるホワイトメタルがありますが、本軸受は転がり軸受であり、図面で確認したところホワイトメタルを使用している箇所は確認されませんでした。その他に使用している箇所として考えられるのは、転がり軸受の保持器が考えられます。保持器には、鋼板SリンCC、銅合金、アルミ合金、樹脂などを使用することがあります。この中で、錫が含まれているのはアルミ合金が該当しますが、グリース分析の結果から検出されたアルミニウムは比較的高いことから、保持器の摩耗が考えられました。尚、アンチモンは、未使用グリースから高濃度で検出されていることから、グリースの添加剤として最初から入っているものと思われます。グリースは流動性が低く、新グリースを補給しても油槽内にある全てのグリースが入れ替わることは困難であることから、今回使用されているグリースに入っていない成分が検出された要因は、以前使用していたグリースに含まれていた金属成分が、今回の使用グリースと混合して検出されたと推定されます。グリースの物理的性状グリースの物理的性状は良好と判断します。ちょう度ちょう度は、と当社推奨の管理限界値内であり、良好と判断します。滴点滴点は、と新グリース値に比較して低いものの、良好と判断します。酸価は、mgKOH/gと新グリース値mgKOH/g以下であり、良好と判断します。水分は、と新グリース値ppm以下であり、良好と判断します。IRIRチャートの結果、新油と使用油のスペクトルパターンはほぼ一致し、また、油劣化の兆候を示すカルボン酸の吸収が確認されていないことから、良好と判断します。
報告№109-09094 報告№110-00147 | 分析№109-000931 分析№110-000587 | 110-000587 | グリースの物理的性状は良好と判断します。グリースは継続使用可能な状態にあると判断します。≪状態監視とパラメータ≫分析の目的および各分析のパラメータは以下の通りです。特性低下目的：グリースの分析結果から、グリースの物理的性状や劣化傾向などを確認する。全酸価JISK赤外線吸収スペクトルJISKちょう度JISK滴点JISK摩耗目的：グリース中の摩耗粒子を分析する事により、回転・摺動部の潤滑状態、摩耗劣化の程度、余寿命などを解析する。摩耗診断電子顕微鏡観察JISKX線マイクロアナリシス油中金属濃度）JISK≪分析結果≫特性低下全酸価：良好全酸価mgKOH/gは新油値の.mgKOH/gに比較し高くはあるものの、有機物・有機化合物試験の結果で油劣化の兆候を示すカルボン酸の吸収が見られないことから問題は無いと判断します。赤外線吸収スペクトル：良好ちょう度：良好ちょう度値はと当社推奨の管理限界値であるから以内に留まっています。滴点：良好滴点はと当社推奨の管理限界値であるから以内に留まっています。摩耗摩耗診断電子顕微鏡観察・X線マイクロアナリシス：今回は実施していません。油中金属濃度：今回は実施していません。
報告№108-0411 報告№110-00508 | 分析№108-02744 分析№110-002298 | 110-002298 | Iカップリング発光分光分析供試グリースをSOAP／D－SOAPで分析した結果、検出された金属元素は、鉄、銅、錫、リン、カルシウム、アルミニウム、ナトリウム、マグネシウムでした。これらの検出された金属元素から発生箇所を推定すると鉄、銅、錫・軸受等リン・グリース添加剤カルシウム、ナトリウム、アルミニウム、マグネシウム・増ちょう剤であると思われます。このうち、機械部品が摩耗したと思われる元素はのグループです。フェログラフィー観察された粒子の多くは、潤滑状態が正常なマイルド摩耗で発生する摩耗粒子でした。軸受は継続使用可能な状態にあると判断します。
報告№109-09136 報告№110-00040 | 分析№109-001160 分析№110-000123 | 110-000123 | 前回同様には良好でした。尚、RBOTが前回に比較してmin上昇しています。RBOTが上昇する要因は、更油や補給が考えられます。お客様からの情報では、更油や補給を実施していないことから、RBOTが上昇した原因は分かりませんでした。但し、今回の分析結果で、全酸価および粘度の各データに大きな変化はなく、異種油の混入などは確認されていないため、本試料油は継続使用可能な状態にあります。今後は、今回のRBOT値を基に潤滑油の寿命を評価します。潤滑油は継続使用可能な状態にあると判断します。
報告№108-0183 報告№108-0183 |  | 108-01260_1261 | を示す粘度、水分、全酸価、IRの各データは、全て良好と判断します。濾過効率は～％であり、かつ、清浄器出口ドレン弁から採取した試料油の汚染度がNAS級と清浄な状態を保持できていることから、濾過精度は確保できていると判断します。過去回の分析結果と比較した結果、、汚染度、潤滑状態に大きな変化はありませんでした。を示す粘度、水分、全酸価、IRの各データは良好でした。油清浄機の濾過効率による油汚染度管理に関する考察油清浄機の濾過効率の指標であるβ値を確認するため、油清浄機の入口側と出口側の配管より採油を実施し、計数汚染度を実施しました。その結果を下表に示します。 ・ここで、 EMBEDExcel.Sheet.式および表に示す通り、その結果、～μmレンジが%～μmレンジが％～μmレンジが％であり、汚染度もNAS級と清浄な状態を保持できていることから、濾過精度は確保できていると判断できました。機器の摩耗油清浄機が設置されていることでNAS級と清浄になっていますが、油濾過機がないと仮定した場合、計算により求めた～μmレンジの汚染度はNAS級の汚染状態になる可能性を示唆するものととらえる事が出来ます。他のレンジを同様に計算すると以下のようになり、NAS級となりました。～～～～以上等級級油清浄機がなかったとした場合、以上のとおり摩耗粒子の発生によりNAS級の汚染された状態になることが推定されます。過去回の分析結果との比較過去回の分析結果と比較した結果、、汚染度、潤滑状態に大きな変化はありませんでした。
報告№108-0199 報告№108-0199 | 分析№108-01439 分析№108-01439 | 108-01439 | 、軸受の潤滑状態を確認する。今回の採油は、対象設備の停止中にドレンプラグから実施しているため、油循環中に採油した場合に比較し、油中粒子の沈降の影響を受け、分析データが高濃度に出る可能性があります。今回の分析は以上のことを踏まえて結果を検討しました。を示す粘度、水分、全酸価、RBOTの各データは良好の範囲にあることから、この油は継続使用可能と判断します。軸受の潤滑状態異常摩耗の早期発見パラメータであるフェログラフィーのIs値が高いの乗となっていました。摩耗粒子の形態観察で異物の噛み込みにより発生する切削粒子、金属接触が厳しい場合に発生するシビア粒子が多く観察されました。観察された摩耗粒子の形態は切削摩耗と凝着摩耗が混在しており、特に切削摩耗は、異物が混入していない状態に比較して、摩耗進行速度が速く注意が必要で、転がり軸受にこの摩耗形態が観察された場合、軸受寿命が分の程度に低下することが知られています。切削摩耗が進行した場合、転がり軸受の寿命の指標となるフレーキングに進展することが懸念されるため、運転を再開しているようであれば今回の分析項目に計数汚染度、SOAP／D－SOAPの分析項目を追加して、再分析を実施し、汚染度および摩耗の進行状況を確認されることを推奨します。採油について上述しましたように今回の採油は対象設備の停止中の採油であるため、油中の摩耗粒子などが平均的に分散した状態とはいえない状態で採油されている可能性があります。採油は、粒子の沈降の影響を少なくすることが重要であり、そのため油中粒子が均一な分散状態で実施されることを併せて推奨します。
報告№107-0461 | 分析№107-02661 | 107-02661 | トライボ診断により、機器軸受の潤滑状態、潤滑油の劣化状態を診断する。分析の結果、本軸受は継続使用可能な範囲にあると判断します。このことは、D－SOAPで転がり軸受の摩耗により発生する鉄が検出されたものの、僅かであることフェログラフィーの結果、異常摩耗の早期発見パラメータであるIs値がのマイナス乗と良好の範囲にあること計数汚染度がNAS級と良好の範囲にあること以上のことから判断しました。尚、を示す全酸価、IRの各データは良好の範囲にあることから、この油は継続使用可能と判断します。
報告№109-09136 報告№113-00625 | 分析№109-001160 分析№113-002685 | 113-002685_date140311 | 潤滑は良好の範囲にあるものの、汚染度が高く、切削粒子が比較的多く確認されていることから、油中の夾雑物による切削摩耗が発生していると考えられます。軸受は継続使用可能と判断します。但し、摩耗推移を確認するためにも傾向監視を継続することが有効です。更油油中の汚染度が高く、フィルタ残渣に鉄錆や砂等が確認されており、これらの油中異物が噛み込んで発生する切削粒子が比較的多く観察されていることから、今後更なる切削摩耗の進行が懸念されますので、可能であれば更油を推奨します。定期的な分析今後の凝着摩耗の推移を監視するため、定期的に分析を実施し、摩耗の進行状況を確認することを推奨します。最適な採油方法本試料油は、機器停止中に軸受下部ドレンプラグから採油されているため、別紙油中粒子の沈降の影響に示すように、油中粒子が油槽底部に沈降し、分析データが高濃度に出ている可能性があります。正確なデータによる診断を行うためにも、今後の採油は、極力運転中もしくは停止直後の油槽中層部から実施されることを推奨します。異常摩耗の早期発見のパラメータであるIs値は、前回のレベルからレベルに上昇し、高い値でした。また、潤滑部の摩耗が認められたため、定期的に潤滑油分析を実施し、摩耗推移を監視することが有用と考えます。フェログラフィーで観察された代表的な粒子は、以下の通りです。正常な摩耗粒子・潤滑状態が正常なマイルド摩耗により発生。切削粒子・異物や金属表面の微小突起による切削摩耗により発生。シビア粒子・潤滑状態がやや厳しい凝着摩耗により発生。極微小領域で油膜切れが発生したことを示します。切削粒子、シビア粒子は、摩擦面が将来的に異常摩耗へ進展する可能性を示唆しているため、傾向監視が有用と思われます。詳細は、別紙傾向監視が必要な摩耗粒子をご覧ください。軸受メタルの摩耗メタルの摩耗深さを求めました。本軸受は、油の抜き取りや不足があった場合にその都度補給していますが、その情報履歴がないため濃度補正を行うことが出来ません。よって過去からの分析結果で最も高い錫濃度ppmと、油量Lから計算により求めました。その結果メタル表面の平均的な摩耗深さは.μmと推定され、メタルの表面粗さをsと仮定すると、メタルの表面粗さに比較して摩耗は軽微であると推定されます。尚、今回の錫濃度は前回に比較して増加していますが、前回と採油条件が異なることから、データが高濃度に出ている可能性があります。今後は最適な採油方法で、採油条件を統一して監視することを推奨します。銅を使用した箇所の溶出・摩耗SOAPの結果、銅がppm検出されました。当該設備の様に亜鉛系添加剤が含まれる潤滑油を使用した場合、潤滑系統内で銅および銅合金が亜鉛系添加剤の影響により腐食、溶出することが知られています。今回検出された銅は、この溶出と摺動部の摩耗により発生したものと考えられます。今後、別紙鉱油の酸化に対する金属触媒の影響に示すように濃度の増加に伴い酸化速度が速まる可能性があります。前回に比較して計数汚染度はNAS級からNAS級にランク上昇し、当社推奨の管理限界値に到達していました。フィルタ残渣に金属片、鉄錆、砂等が観察されたことから、汚染度が高い要因は、摩耗と外部混入異物の影響と思われます。前回同様に粘度、水分、酸価、IRの各データは良好です。
報告№104-0378 報告№104-8060 | 分析№104-02669 分析№104-02883 | 104-02883 | 精点Bを実施した結果、前回から今回までの約ヶ月間で、サーボシリンダ内壁での摩耗は進行していないことが分かりました。圧油の汚染度は、NAS級以上になるとバルブの障害発生などの現象が現れる事が知られていますが、今回の汚染度はNAS級と管理限界内にあります。そのため、バルブ不動作などの障害は発生しないと思われますが、今後サーボモータの動作回数が増加することでサーボ内の摩耗が進行し、汚染度が上昇する事はあります。したがって、障害予防のため、ヶ月後に精点Bを実施し、摩耗の進行及び汚染度の増加程度を確認されることを推奨します。これらのことは、前回に比較して、計数汚染度、重量汚染度共に大きな変化はないものの、異常摩耗の早期発見パラメータであるフェログラフィーのIs値がの乗から乗に桁上昇したこと摩耗粒子形態観察の結果、摩擦熱が高い場合に発生する黒錆が多く観察されたことD－SOAPの結果、鉄がからppmに上昇したこと以上のことから判断しました。
報告№109-09136 報告№110-00812 | 分析№109-001160 分析№110-003828 | 110-003828 | 軸受および潤滑油は継続使用可能な状態にあると判断します。本試料油は、油中粒子などの固形物は沈降して低濃度の部分を採油していると思われます。低濃度の部分を採油した場合、潤滑状態に異常が発生していても見落としてしまう可能性があります。今後の採油は、極力運転中もしくは停止直後の油槽中層部から実施されることを推奨します
報告№109-09136 報告№112-00709 | 分析№109-001160 分析№112-003270 | 112-003270 | 分析の結果、SOAP-T法による金属濃度は、.μm未満の鉄濃度がppmと比較的濃度が高かったのに対し、固体粒子としての鉄は検出されませんでした。潤滑状態の変化は、固体粒子としての鉄濃度の増加が異常潤滑状態のパラメータであり、数値のオーダーが増加した場合に異常と判断できます。今回のデータでは、このパラメータの数値が検出されていないことから、エンジンのピストン/シリンダの潤滑状態は良好な状態にあると判断できますが、メタル主成分の錫が微量ですが検出されており、軸受摩耗の進行を傾向監視する必要があると思われることから、以下の対策を推奨します。定期的な分析摩耗の進行を監視するため、定期的に分析を実施し、摩耗の進行状況を確認することを推奨します。フェログラフィーおよびSOAP-Tの結果から総合的に判断した結果、正常な状態にあると考えられます。フェログラフィー【定量分析：Is値】Is値は異常摩耗の早期発見パラメータのつで、摩耗粒子を定量化するために用います。今回のIs値はのマイナス乗と低い値でした。フェログラフィー【定性分析：摩耗粒子および摩耗形態観察】分析結果から比較的多く観察された摩耗粒子は、以下の通りでした。フリクションポリマ・局部的に高圧・高温となる場合に発生。Iカップリング発光分光分析【SOAP-T】検出された金属元素から発生箇所を推定すると、以下の通りでした。鉄、ニッケル、錫・エンジン部品カルシウム、マグネシウム・添加剤リン、バリウム、アルミニウム、ナトリウム・外部混入異物メタルの摩耗程度SOAP-Tの結果、メインメタルやクランクメタルの主成分である錫がppm検出されました。前回の分析後から今回分析までの補給油量から、錫濃度を積算し、積算した結果からメタルの全面積がどの程度摩耗したかを求めたところ、平均的な摩耗深さは.μmとなりました。一般的にホワイトメタルのオーバーレイ厚さは、薄くてもμm程度となっていますが、計算によって求めた摩耗深さは約%となっていることから、メタルの中には点検を要するものがあると推定されます。尚、観察された摩耗形態がマイルド摩耗が支配的であるため可能性としては低いと思われますが、仮にクランクメタルの上メタル個に摩耗が集中したとすると、摩耗深さは.μmとなります。オーバーレイの厚さをμm程度とすると、オーバーレイは既に摩耗していることになります。クロムの摩耗体積SOAP-Tの結果、カム・カムロールの主成分であるクロムは検出されませんでした。カム・カムロールの摩耗が発生していないことが確認できました。粒度分布粒度分布は.～.μmの範囲にあり、.μmにピークが確認されました。μm以下の粒子が多いことから、燃焼して発生したすす等であることが分かりました。
報告№109-09249 報告№110-00306 | 分析№109-001747 分析№110-001226 | 110-001226 | 油中金属の分析は、試料油を以上の高温で発光させた光を分光器で分光し、金属固有の波長から元素を特定するとともに、光の強度から濃度を求めるIカップリング発光分光分析法を用います。また摩耗状態は、SOAP法により求めた金属成分と濃度に、フェログラフィー法による早期発見パラメータであるIs値と摩耗粒子分析とを加味し、さらに摩耗粒子の形態により摩擦面で発生している摩耗機構を推定して総合的に判断します。Iカップリング発光分光分析供試のタービン油を分析した結果、検出された金属は油中金属元素の結果表に示すように、鉄、亜鉛、カルシウム、バリウム、ケイ素でした。これら検出された金属元素から発生箇所を推定すると、鉄・軸受等亜鉛、カルシウム、バリウム、ケイ素・外部混入異物であると思われます。フェログラフィー摩耗粒子分析結果から観察された粒子は、外部から混入したと思われる鉄錆、砂、樹脂等でした。潤滑状態と摩耗形態異常摩耗の早期発見パラメータとして摩耗粒子を定量化して評価するフェログラフィーのIs値は、潤滑状態がやや厳しいの乗となっていました。摩耗粒子の観察結果から異常と判断する摩耗粒子等は観察されていないことから、Is値が高い要因は、外部混入異物の影響であることが分かりました。汚染度物重量はmg/mlと当社推奨の管理限界値を超えていました。金属濃度で亜鉛が検出され、フィルタ表面の異物観察で表面が茶褐色で鉄錆、砂等が観察されたことから、汚染度が高い要因は、スラッジと外部混入異物の影響と思われます。粘度、全酸価、酸化安定度、有機物・有機化合物の各データは良好でした。潤滑油および軸受は継続使用可能な状態あるものの、汚染度が高いことから、以下の対策が必要です。油槽内の清掃本設備の油量が少なく、今回の採油でほぼ全量抜き取っていますが、油中の汚染度が高く、油槽内に残留する可能性があります。そのため、油槽内を清掃されることを推奨します。分析結果特性低下特性低下に係るパラメータの分析結果は良好と判断します。粘度粘度はmm/sと新油値mm/sに対する粘度変化率は-％で、当社推奨の管理限界値である±％以内にあり、良好と判断します。全酸価添加タービン油の全酸価は、油メーカによって初期値が違うため統一した管理基準を設定するのが困難であることから、当社では管理限界値を設定しておらず、新油分析値との比較及び他の分析項目の結果より全酸価の状態判断を行います。その結果、全酸価は.mgKOH/gと新油値.mgKOH/gに比較して若干高くなっていますが、IRチャートに示すように劣化の兆候として現れるカルボン酸などの有機物・有機化合物の発生が確認されていないことから、異常のない値と判断します。酸化安定度酸化安定度はminであり、当社推奨の管理限界値のmin以上であることから良好と判断します。有機物・有機化合物有機物・有機化合物は、IRチャートによる新油分析値との比較の結果、cm-付近に劣化の兆候を示すカルボン酸の吸収が確認されていないことから、良好と判断します。色相はLであり、新油値のLに比較して大きな変化はないことから、良好と判断します。汚染に係るパラメータの分析結果は、汚染度物重量は当社推奨の管理限界値を超えていました。水分は.ppmであり、当社推奨の管理限界値の以下であることから良好と判断します。汚染粒子数はNAS級であり、当社推奨の管理限界値のNAS級以内であることから良好と判断します。汚染度物重量はmg/mlであり、当社推奨の管理限界値のmg/mlを超えていました。摩耗フェログラフィーによる摩耗粒子の観察の結果、外部から混入したと思われる鉄錆、砂、樹脂等が比較的多く観察されました。異常摩耗の早期発見パラメータであるフェログラフィーのIs値がの乗とやや高く、摩耗粒子の形態観察の結果、外部から混入したと思われる鉄錆、砂、樹脂等が比較的多く観察されました。金属濃度SOAP法により金属濃度を測定した結果、潤滑箇所で発生する金属接触によって検出される鉄がppm、外部から混入したと思われる亜鉛、カルシウムがppm、バリウムがppm、ケイ素がppm検出されました。金属濃度酸溶解法により金属濃度を測定した結果、潤滑箇所で発生する金属接触によって検出される鉄が、外部から混入したと思われる亜鉛が、カルシウムが検出されました。
報告№108-0387 報告№108-5110 | 分析№108-03581 分析№108-03582 | 108-03582 | 今回の採油は、主機停止中にエアブリーザーから実施しているため、油循環中に採油した場合に比較し、採油位置によっては油中粒子が沈降し分析データが低濃度に出る可能性があります。粒子の沈降は、採油時の油温や粒子サイズにより相違があります。例えば、μmの鉄系摩耗粒子であれば、油温がで時間にm、油温で.m程度となります。このように、油温とサイズにより沈降速度は変化しますので、採油は極力この影響を少なくして実施することが重要で、油中粒子が均一な分散状態で実施するのが最良です。分析の結果、全ての分析データが良好の範囲にあることが分かりました。そのため、採油条件が適正であれば、潤滑状態は正常と判断できます。今後の採油は、可能であれば、主機運転中の採油条件で再度採油を実施されることを推奨します。
報告№108-0411 報告№110-00508 | 分析№108-02744 分析№110-002282 | 110-002282 | Iカップリング発光分光分析供試グリースをSOAP／D－SOAPで分析した結果、検出された金属元素は鉄、銅、ニッケル、錫、リン、亜鉛、カルシウム、アルミニウム、ナトリウム、マグネシウムでした。これらの検出された金属元素から発生箇所を推定すると鉄、銅、ニッケル、錫、亜鉛・軸受等リン・グリース添加剤カルシウム、ナトリウム、アルミニウム、マグネシウム・増ちょう剤であると思われます。このうち、機械部品が摩耗したと思われる元素はのグループです。フェログラフィー摩耗粒子の形態で比較的多く観察された粒子は、潤滑状態が正常な場合に発生する摩耗粒子と、転がり疲れによって発生する疲労摩耗粒子、そして、金属潤滑部が局部的に油膜切れを起こして発生するシビア粒子でした。このような摩耗粒子が観察された場合には、潤滑部では正常なマイルド摩耗と疲労摩耗、そして凝着摩耗が混在していることが分かります。軸受は継続使用可能な状態にあると判断します。しかし、摩耗粒子の形態に油膜切れによって発生するシビア粒子が観察されていることから、転がり軸受の軌道面では油膜切れによる摩耗の進行があると判断されます。そのため、今後はこの摩耗による軌道面の損傷が起点となって、フレーキングに進展することが懸念されることからため、定期的なに分析によりを実施し、摩耗の進行状況を確認することを推奨します。
報告№104-0237 | 分析№104-01824 | 104-01824 | 濾過前の試料油を分析した結果、摩耗粒子形態観察で、金属接触が厳しい場合に発生するμmシビア粒子が観察されました。観察されたシビア粒子は、視野に個と少ないため現状の潤滑状態は正常と判断しますが、シビア粒子は金属接触を伴う混合潤滑で発生するため、今後も監視が必要です。障害発生に対する弊害を勘案の上、ヶ月以内に再度分析を実施し、汚染状況及び摩耗の進行状況を確認されることを推奨します。
報告№108-0411 報告№110-00638 | 分析№108-02744 分析№110-002897 | 110-002897 | は、油の粘度変化率、油中のスラッジの発生量などを判断パラメータに、粘度、全酸価、IR、RBOTで評価します。分析の結果、油の粘性を示す粘度は、新油値の.mm/sに比較して粘度変化率が-％のmm/sとほぼ変化はなく、また油中のスラッジの発生量を示す全酸価は、新油値の.mgKOH/gに対して.mgKOH/gでほぼ変化が見られず劣化は確認されていない。さらにはIRの結果でも油が劣化した場合に発生するカルボン酸の発生も確認されず、酸化防止剤の残存量を示すRBOTは、限界値minに比較して、十分に残量があるminであった以上のように、の健全性を示す各パラメータは全て良好であり、潤滑油の劣化は確認されませんでした。なお、使用油の使用期間または使用時間が不明であったため、ご要求の油の余寿命に関する検討は行えませんでした。可能であれば、これらの情報をご提供下さい。汚染度油中の水分を計測した結果、水分は.ppmと新油と同等であり、継続使用可能な状態にあることが確認されました。潤滑油は継続使用可能な状態にあると判断します。
|  | 113-002491 | フェログラフィーで観察された代表的な摩耗粒子は以下の通りです。疲労摩耗粒子・繰返し応力による金属疲労で発生。大型化するとフレーキングの発生が懸念されます。黒錆・潤滑状態がやや厳しい凝着摩耗により発生。局部的な厳しい金属接触と高い摩擦熱が発生していたことを示します。黒錆は、摩擦面が将来的に異常摩耗へ進展する可能性を示唆しているため、傾向監視が有用と思われます。詳細は、別紙傾向監視が必要な摩耗粒子をご覧ください。
報告№108-0227 報告№110-00736 | 分析№108-01664 分析№110-003453 | 110-003453 | SOAP／D－SOAPの結果で、鉄および錫が検出されず、異常摩耗の早期発見パラメータであるフェログラフィーのIs値がのマイナス乗と良好でした。計数汚染度はNAS級と良好でした。分析結果は良好と判断します。計数汚染度計数汚染度はNAS級と当社推奨の管理限界値のNAS級以内にあり、良好と判断します。重量汚染度は.mg/mlと当社推奨の管理限界値のmg/ml以内にあり、良好と判断します。機器の潤滑状態機器の潤滑状態は正常と判断します。SOAPSOAPの結果、油の添加剤成分であるリンが検出されました。摩耗により発生する鉄および錫が検出されていないことから、良好と判断します。D－SOAPD－SOAPの結果、摩耗により発生する鉄および錫が検出されていないことから、良好と判断します。フェログラフィー異常摩耗の早期発見パラメータであるフェログラフィーのIs値がのマイナス乗と良好の範囲にあることから、潤滑状態は正常と判断します。軸受は継続使用可能な状態にあると判断します。
|  | 112-002847 | 分析の結果、潤滑油および対象設備は継続使用可能な状態にあると判断します。但し、今後も摩耗の進行を傾向監視するため、以下の対策を推奨します。定期的な分析および分析周期の検討定期的に分析を実施することにより、データの変化から異常の兆候を早期に発見することが可能となります。また、今回は対象設備の初回分析であるため、あと最低でも回分析を実施し、分析データの変化から今後の分析周期を検討することを推奨します。油劣化の確認今後、別紙鉱油の酸化に対する金属触媒の影響に示すように銅濃度の増加に伴い酸化速度が速まる可能性があるため、今回の分析から短期間のうちに再分析を実施し、油劣化の進行状況を確認することを推奨します。異種油の混入および油名の確認分析データから新油と一致しないデータが確認されたことから、異種油の混入または油名が違っている可能性があります。油は設備の条件にあった適正な性能のものを使用することが重要であるため、異種油の混入の有無、油名を再確認することを推奨します。最適な採油方法本試料油は、機器停止中にタンクから採油されているため、分析データが低濃度に出ていると推定されます。正確なデータによる診断を行うためにも、今後の採油は、極力運転中もしくは停止直後の油槽中層部から実施されることを推奨します。はフェログラフィーおよびSOAP-Tの結果から総合的に判断した結果、傾向管理が必要な状態にあると考えられます。フェログラフィー【定量分析：Is値】Is値は異常摩耗の早期発見パラメータのつで、摩耗粒子を定量化するために用います。今回のIs値はのマイナス乗と低い値でした。フェログラフィー【定性分析：摩耗粒子および摩耗形態観察】分析結果から観察された全ての粒子量は少でした。Iカップリング発光分光分析【SOAP-T】検出された金属元素から発生箇所を推定すると、以下の通りでした。鉄、鉛、銅・シリンダ内壁、ポンプ内部等リン、亜鉛・添加剤カルシウム、ナトリウム、マグネシウム、ホウ素・外部混入異物SOAP-Tの結果、カルシウムが比較的高い値でした。使用油であるテラスオイルには、添加剤としてカルシウムは添加されていないことから、異種油の混入、または、油名が違う可能性が考えられます。銅を使用した箇所の溶出・摩耗SOAP-Tの結果、銅がppm検出されたことから、銅を使用した箇所の溶出・摩耗が発生していると推定されます。亜鉛系添加剤を使用している潤滑油で銅が検出される場合、潤滑系統内でこれらの金属が亜鉛系添加剤の影響により溶出することが知られています。今回の検出は、この溶出と摩耗との双方によるものと考えられます。今後、別紙鉱油の酸化に対する金属触媒の影響に示すように濃度の増加に伴い酸化速度が速まる可能性があります。水分は良好でした。
報告№109-09136 報告№110-00126 | 分析№109-001160 分析№110-000465 | 110-000465 | ・摩耗状態前回に比較してSOAP／D－SOAPの結果、鉄および錫濃度に変化はなく、異常摩耗の早期発見パラメータであるフェログラフィーのIs値がのマイナス乗と良好でした。・汚染度前回に比較して計数汚染度はNAS級からNAS級にランク減少し、良好でした。・前回同様に粘度、水分、全酸価、IR、RBOTの各データは良好でした。潤滑油および軸受は継続使用可能な状態にあると判断します。
報告№108-0227 報告№110-00736 | 分析№108-01664 分析№110-003456 | 110-003456_110318 | SOAPの結果で、鉄が微量検出されたものの、異常摩耗の早期発見パラメータであるフェログラフィーのIs値がの乗と良好でした。尚、前回に比較してSOAPの結果で油の添加剤成分であるリンがppmからppmに減少していました。リンは、極圧添加剤の成分であり、リン濃度の低下は極圧添加剤が消耗していることを示しますが、昨年月に更油を実施しており、油種が変更された可能性があります。仮に油種の変更が無かった場合、極圧添加剤の減少と考えられますので、今後ギヤ歯面で金属同士が接触して発生する凝着摩耗が発生し、ギヤ歯面の摩耗速度が加速することが懸念されます。計数汚染度はNAS級と良好でした。粘度、水分、IRの各データは良好でした。分析結果粘度粘度はmm/sと新油値.mm/sに比較して、粘度変化率は+％で、当社推奨の管理限界値である±％以内にあり、良好と判断します。水分は.ppmと当社推奨の管理限界値の以下にあり、良好と判断します。IRIRの結果、油劣化の兆候を示すカルボン酸の吸収が確認されていないことから、良好と判断します。また、新油に比較して差異はなく、使用油がダフニースーパーギヤであることが確認できました。は良好と判断します。計数汚染度計数汚染度はNAS級と当社推奨の管理限界値のNAS級以内にあり、良好と判断します。重量汚染度はmg/mlでした。機器の潤滑状態前回に比較して油の添加剤成分であるリンが減少していました。SOAPSOAPの結果、摩耗により発生する鉄、油の添加剤成分であるリンが検出されました。D－SOAPD－SOAPの結果、摩耗により発生する鉄が検出されました。フェログラフィー異常摩耗の早期発見パラメータであるフェログラフィーのIs値がの乗と良好の範囲にあることから、潤滑状態は正常と判断します。潤滑油および軸受は継続使用可能な状態にあると判断します。但し、本使用油はダフニースーパーギヤであり、極圧添加剤のリンの消耗ではなく、更油による減少と判断します。したがって、前回以前に使用していた油種はダフニースーパーギヤではないか、以前使用していたモービルギヤXリンなどが残留していた可能性が考えられます。
報告№108-0387 報告№108-5070 | 分析№108-02609 分析№108-02710 | 108-02710 | 油の基本性状分析の結果、油の基本性状である水分、IRを除く項目は良好です。水分がppmと当社推奨の管理限界値を大きく超えています。採油の直前に～リットル程度廃油を行っていますので、本データは十分に撹拌され、油系統全体を概ね代表していると思われます。この水分濃度である場合、油系統の様々な部位に発錆、或いは腐食が発生しやすい状況になっていると考えられます。IRの結果、新油と異なるピークが確認されたことから、油名が違うか、或いは、異種油が混入した可能性が考えられますので、再度ご確認下さい。機器の潤滑状態潤滑状態を示す異常摩耗の早期発見パラメータであるフェログラフィーのIs値がやや高いの乗であり、摩耗粒子の形態観察で異物の噛み込みなどで発生する切削粒子、金属接触が厳しい場合に発生するシビア粒子、内部の腐食により発生したと思われる赤錆がやや多く観察されました。また、SOAP／D－SOAPで鉄、D－SOAPで銅および錫が検出されたことから、Is値が高い要因は、摩耗によるものと考えられます。観察された摩耗粒子から判る摩耗形態は、切削摩耗と腐食摩耗であり、これらの摩耗形態が混在していることが判ります。いずれの摩耗形態も、摩耗進行速度が速く注意が必要です。本試料は水分濃度が高い影響で油槽内の発錆、及び腐食摩耗が進行することが懸念されます。さらに、腐食摩耗により発生した赤錆などの粒子が軸受摺動面に噛み込み切削摩耗が継続的に発生することが懸念されるため、至急水分除去を実施するとともに、運転再開後直ちに再度分析を実施し、摩耗の進行状況を確認されることを推奨します。
報告№109-09136 報告№114-00288 | 分析№109-001160 分析№114-001057、1058 油中の水分の影響により金属表面で腐食摩耗が発生し、発生した鉄錆等の粒子が潤滑部に噛み込み、摩耗が進行することが懸念されます。また、油中からカルシウム化合物が高い濃度で検出され、さらにドレンから採取したサンプルからは53.8ppmと非常に高い濃度で検出されたことから、この化合物がコンロッドメタルやクランクメタルの摩耗を促進させる懸念があるため、更油を推奨します。 | 114-001057_1058 | 分析の結果、潤滑油中の水分濃度が高く、また、SOAP-Tによるカルシウム濃度が注意を要する濃度にありました。ディーゼルエンジンは、燃焼室内で燃料が燃焼した際に燃焼ガス中に若干の蒸気が発生しますが、この蒸気がシリンダ内壁の薄い油膜に付着したり、オイルリングやピストンリングが摩耗し、シリンダ内壁との間に生じたギャップからクランク室内に入り込んだりして油中水分濃度が上昇します。この水分は、オイルの添加剤を加水分解させ添加剤の効力を低下させるばかりではなく、回転部の油膜形成に影響をあたえ摩耗を促進させることから、水分濃度の低下を推奨します。また、SOAP-Tで検出されたカルシウムは、燃料中や添加剤中の硫黄分と反応してカルシウム化合物になったと推定されますが、このカルシウム化合物はクランク軸受やコネクティングロッドの軸受メタルより若干硬く、油中濃度がを超えるとメタル表面の摩耗進展が早まることがわかっています。現時点でのデータから見て、カルシウム化合物によるメタル摩耗は極微量ですが、を超える濃度で運転した場合、運転時間の増加に伴いメタルの摩耗が進むと推定されることから傾向監視による摩耗状況の把握と共に、部分更油、或いは全更油によりSOAP-Tで検出される固形分のカルシウム濃度を相対的に低くすることを推奨します。尚、更油した場合は、カルシウム濃度が一時的に低濃度になりますが、軸受摩耗に関係する他のデータは更油後のデータに積算する濃度積算手法により管理が可能ですので、同手法により傾向監視されるよう推奨します。潤滑油は水分が高く、SOAP-Tでカルシウムが高い濃度で検出されたことから、以下の対策を推奨します。尚、オイルゲージとドレンから採油した試料を比較したところ、表に示すように重量汚染度およびカルシウム固形分はドレンから採取した試料のほうが高い値でした。その他の金属濃度および粒子数に大きな差はありませんでした。表採油箇所違いの分析結果比較更油と次回点検でピストンリング、シリンダライナの点検カルシウム化合物発生の原因は、ピストンリング、シリンダライナの摩耗によって燃焼ガスのシール性が低下し、燃焼ガス中の硫黄分と油中のカルシウム添加剤が反応するためと考えられます。そのため、次回点検ではピストンリング、シリンダライナの摩耗状態の点検を推奨します。定期的な分析定期的な分析を実施することにより、データの変化から異常の兆候を早期に発見することが可能となります。今後懸念される凝着摩耗の進行を監視するため、定期的に分析を実施することを推奨します。分析結果異常摩耗の早期発見のパラメータであるIs値は、レベルとやや高い値でした。また、潤滑部の摩耗が認められたため、定期的に潤滑油分析を実施し、摩耗推移を監視することが有用と考えます。フェログラフィーで観察された代表的な粒子は、以下の通りです。正常な摩耗粒子・潤滑状態が正常なマイルド摩耗により発生。黒錆・潤滑状態がやや厳しい凝着摩耗により発生。局部的な厳しい金属接触と高い摩擦熱が発生していたことを示します。黒錆は、摩擦面が将来的に異常摩耗へ進展する可能性を示唆しているため、傾向監視が有用と思われます。詳細は、別紙傾向監視が必要な摩耗粒子をご覧ください。メタルの摩耗SOAP-Tでメタルの主成分である錫がppm、ニッケルが、銅が、鉛が検出されたことから、コンロッドメタル、クランクメタルが局所的に摩耗していると推定されました。ディーゼルエンジンのメタルは、別紙コンロッドメタル・クランクメタルの摩耗に示すように、一般的にホワイトメタル層、ニッケル層、銅と鉛の合金であるケルメット層の順に積層構造になっています。今回、ケルメット層の銅、鉛が検出されたことから、ホワイトメタルの一部が摩耗により消失し、その下にあるケルメット層の摩耗が発生している可能性があります。現在のところ低濃度であることから継続使用に支障がない範囲であると判断しますが、今後、摩耗が進行し異常摩耗に進展することを防止するため、傾向分析による摩耗推移の監視が有用です。固形カルシウム化合物の生成SOAP-Tでカルシウムが検出されました。この固形カルシウムは、潤滑油に混入した燃焼ガス中の酸成分がカルシウム添加剤と中和反応して生成される比較的硬い化合物のため、摺動面に噛み込み、切削摩耗が進行することが懸念されます。詳細は、別紙固形カルシウム化合物の生成をご覧ください。計数汚染度はNAS級以上と汚染されています。粒度分布は.～μmの範囲にあり、中心粒径は.mでした。また、粒度分布も、μm以下の範囲で分布が多くみられました。汚染物はμm以下の粒子が多いことから、燃焼時に発生したすすが主体であると推定されます。粘度、酸価、IR、塩基価の各データは良好です。水分はppmと当社推奨の管理限界値を超えていました。分析結果異常摩耗の早期発見のパラメータであるIs値は、レベルとやや高い値でした。また、潤滑部の摩耗が認められたため、定期的に潤滑油分析を実施し、摩耗推移を監視することが有用と考えます。フェログラフィーで観察された代表的な粒子は、以下の通りです。正常な摩耗粒子・潤滑状態が正常なマイルド摩耗により発生。シビア粒子・潤滑状態がやや厳しい凝着摩耗により発生。極微小領域で油膜切れが発生したことを示します。黒錆・潤滑状態がやや厳しい凝着摩耗により発生。局部的な厳しい金属接触と高い摩擦熱が発生していたことを示します。シビア粒子、黒錆は、摩擦面が将来的に異常摩耗へ進展する可能性を示唆しているため、傾向監視が有用と思われます。詳細は、別紙傾向監視が必要な摩耗粒子をご覧ください。メタルの摩耗SOAP-Tでメタルの主成分である錫がppm、銅が、鉛が検出されたことから、コンロッドメタル、クランクメタルが局所的に摩耗していると推定されました。ディーゼルエンジンのメタルは、別紙コンロッドメタル・クランクメタルの摩耗に示すように、一般的にホワイトメタル層、ニッケル層、銅と鉛の合金であるケルメット層の順に積層構造になっています。今回、ケルメット層の銅、鉛が検出されたことから、ホワイトメタルの一部が摩耗により消失し、その下にあるケルメット層の摩耗が発生している可能性があります。現在のところ低濃度であることから継続使用に支障がない範囲であると判断しますが、今後、摩耗が進行し異常摩耗に進展することを防止するため、傾向分析による摩耗推移の監視が有用です。固形カルシウム化合物の生成SOAP-Tでカルシウムがppm検出されました。この固形カルシウムは、潤滑油に混入した燃焼ガス中の酸成分がカルシウム添加剤と中和反応して生成される比較的硬い化合物のため、摺動面に噛み込み、切削摩耗が進行することが懸念されます。詳細は、別紙固形カルシウム化合物の生成をご覧ください。計数汚染度はNAS級以上と汚染されています。粒度分布は.～.μmの範囲にあり、中心粒径は.mでした。また、粒度分布も、μm以下の範囲で分布が多くみられました。汚染物はμm以下の粒子が多いことから、燃焼時に発生したすすが主体であると推定されます。粘度、酸価、IR、塩基価の各データは良好です。水分は.ppmと当社推奨の管理限界値を超えていました。
報告№109-09136 報告№112-00597 | 分析№109-001160 分析№112-002517 | 112-002517 | 分析の結果、本試料および汚染状態は全て良好な範囲にあり、継続使用可能な状態にあると判断します。粘度、酸価、有機物・有機化合物、酸化安定度の各データは良好でした。尚、別紙酸化安定度の減少傾向から油の余寿命を求めた結果、今回の採油日からの使用可能期間は約年ヶ月であることが分かります。水分濃度は、継続使用可能な範囲にありました。
報告№109-09136 報告№111-00149 | 分析№109-001160 分析№111-000746 | 111-000746 | 更油からの使用時間をもとに潤滑油の余寿命を評価したところ、潤滑油は次回定検まで使用可能と判断できました。次回定検時に更油を実施しない場合は、酸化安定度を知るための分析を実施し、余寿命を確認することを推奨します。酸化安定度はminであり、当社推奨の管理限界値のmin以上であることから、良好と判断します。
報告№109-09094 報告№112-00124 | 分析№109-000870 分析№112-000452 | 112-000452_date121122 | 潤滑油および軸受は継続使用可能な状態にあると判断します。はフェログラフィーおよびSOAP-Tの結果から総合的に判断した結果、正常な状態にあると考えられます。フェログラフィー【定量分析：Is値】Is値は異常摩耗の早期発見パラメータのつで、摩耗粒子を定量化するために用います。今回のIs値はのマイナス乗と低い値でした。フェログラフィー【定性分析：摩耗粒子および摩耗形態観察】分析結果から比較的多く観察された粒子は、以下の通りでした。正常な摩耗粒子・潤滑状態が正常なマイルド摩耗により発生。Iカップリング発光分光分析【SOAP-T】検出された金属元素から発生箇所を推定すると、以下の通りでした。ナトリウム・外部混入異物．水分、計数汚染度、重量汚染度は共に良好でした。．粘度、酸価、IR、RBOTの各データは良好でした。尚、RBOTがminと管理基本値のminに比較してmin減少していました。このまま継続使用した場合、この減少傾向から限界値に到達するのは、別紙図RBOTの減少傾向に示すように年月と推定されました。残りの継続使用期間は、約年ヶ月であると予測されます。≪状態監視とパラメータ≫分析の目的および各分析のパラメータは以下の通りです。特性低下目的：油の分析結果から、や劣化傾向ならびに添加剤の消耗程度、残存寿命などを確認する。粘度JISK酸価JISK赤外線吸収スペクトルJISK酸化安定度試験JISK汚染目的：油の分析結果から、砂塵あるいは水・異種油などによるや、異物混入の有無を確認する。水分JISK計数汚染度JISB重量汚染度JISB光学顕微鏡観察摩耗目的：油中の摩耗粒子を分析する事により、回転・摺動部の潤滑状態、摩耗劣化の程度、余寿命などを解析する。摩耗診断電子顕微鏡観察JISKX線マイクロアナリシス油中金属濃度JISK≪分析結果≫特性低下粘度：良好粘度値mm/sの管理基本値mm/sに対する変化率は-.％であり、○○管理限界値±％以内に留まっています。酸価：良好酸価は管理基本値の.mgKOH/gに比較し高くはあるものの、有機物・有機化合物試験の結果で油劣化の兆候を示すカルボン酸の吸収が見られないことから問題は無いと判断します。赤外線吸収スペクトル：良好酸化安定度試験：良好酸化安定度試験の結果、数値minは○○管理限界値min以上に留まっており、現時点での使用は可能と判断します。汚染水分：良好水分値.ppmは○○管理限界値以内に留まっています。計数汚染度：良好計数汚染度はNAS級と当社推奨の管理限界値NAS級以内にあります。重量汚染度：良好重量汚染度は.mg/mlと当社推奨の管理限界値mg/ml以内にあります。光学顕微鏡観察：良好光学顕微鏡写真は捕捉された汚染物の量は少なく、スラッジは確認されませんでした。摩耗摩耗診断：良好摩耗診断の結果、異常摩耗の早期発見パラメータであるIs値がのマイナス乗と良好の範囲にあることから、潤滑状態は正常と判断します。電子顕微鏡観察・X線マイクロアナリシス：今回は実施していません。油中金属濃度：良好油中金属濃度の結果、外部から混入したと思われるナトリウムが検出されたものの、良好と判断します。
報告№109-09136 報告№111-00295 | 分析№109-001160 分析№111-001390 | 111-001390 | 潤滑油は継続使用可能な状態にあると判断します。粘度、全酸価、IR、RBOTの各データは良好でした。油の余寿命は、使用油の使用期間または使用時間が不明であったため、ご依頼の油の余寿命に関する検討は行えませんでした。ただし、分析の結果で新油値がminであったことから、使用期間を仮にヶ月間と仮定すれば余寿命は十二分にあると言えます。可能であれば、使用期間、あるいは使用時間の情報をご提供下さい。水分は良好でした。
報告№109-09136 報告№111-000121 | 分析№109-001160 分析№111-000636 | 111-000636 | グリースおよび軸受は継続使用可能な状態にあると判断します。フェログラフィー摩耗粒子の形態で比較的多く観察された粒子は、潤滑状態が正常な場合に発生する摩耗粒子でした。このような摩耗粒子が観察された場合には、潤滑部では正常なマイルド摩耗が発生していることが分かります。Iカップリング発光分光分析供試グリースを分析した結果、検出された金属元素は、SOAPの結果表に示すように、鉄、錫、リン、亜鉛、カルシウム、アルミニウム、ナトリウムでした。これらの検出された金属元素から発生箇所を推定すると鉄、錫・軸受等リン、亜鉛・グリース添加剤カルシウム、アルミニウム、ナトリウム・増ちょう剤であると思われます。このうち、機械部品が摩耗したと思われる元素はのグループです。グリースのちょう度、滴点、全酸価、IRの各データは良好でした。
報告№108-8021 報告№108-8021 | 分析№108-03263 分析№108-03263 | 108-03263 | 本試料油は、採油量がmlと少なく、汚染粒子数、汚染物重量は規定量確保できなかったため、参考値としてお考えください。分析の結果、全てのデータは良好であることから、この油は継続使用可能であり、潤滑状態も正常と判断します。特性低下全ての項目が良好の範囲にあったことから、特性低下は認められず良好と判断します。全酸価は良好と判断します。全酸価は.mgKOH/gと新油値.mgKOH/gに比較して高い値であるものの、有機物・有機化合物の結果で油劣化の兆候を示すカルボン酸の吸収が確認されていないことから、良好と判断します。有機物・有機化合物の結果、良好と判断します。有機物・有機化合物の結果、油劣化の兆候を示すカルボン酸の吸収が確認されていないことから、良好と判断します。酸化安定度の結果、良好と判断します。酸化安定度はminと当社推奨の管理限界値のmin以上であり、良好と判断します。色相は測定範囲外にあります。色相は使用油および新油共に測定範囲外にあります。汚染は良好と判断します。汚染粒子数は良好と判断します。汚染粒子数はNAS級と当社推奨の管理限界値のNAS級以内にあり、良好と判断します。汚染物重量は良好と判断します。汚染物重量は.mg/mlと当社推奨の管理限界値のmg/ml以内にあり、良好と判断します。摩耗摩耗は正常と判断します。摩耗粒子の結果は良好です。異常摩耗の早期発見パラメータであるフェログラフィーのIs値がの乗と良好の範囲にあり、潤滑状態は正常と判断します。金属濃度SOAPの結果、鉄が検出されています。金属濃度SOAPの結果、鉄、油の添加剤成分であるリン、亜鉛が検出されています。金属濃度酸溶解法の結果、鉄が検出されています。金属濃度酸溶解法の結果、鉄、外部から混入したと思われるバリウム、カルシウム、ナトリウムが検出されています。
報告№108-5071 報告№111-00280 | 分析№108-02721 分析№111-001343 | 111-001343 | 潤滑油は継続使用可能な状態にあると判断します。但し、今後は障害予防を目的に以下の対策を推奨します。追加分析消泡性能が低下した場合、ギヤ歯面での油膜形成に影響が出て摩耗の発生が進展することがあります。今後は消泡性能低下の影響により摩耗が進展する可能性がありますので、フェログラフィーおよびSOAP-Tを追加することを推奨します。分析周期の短縮今後、全酸価の上昇が予測されますので、同様に分析周期を短縮して傾向監視を強化することを併せて推奨します。全酸価全酸価は、前回の.mgKOH/gから.mgKOH/gに上昇していました。現在のところ、IRで油劣化の兆候を示すカルボン酸の吸収が確認されていないことから継続使用可能と判断しますが、全酸価が上昇し始めていることから今後の劣化進行に注意が必要です。泡立ち試験泡立ち試験の結果は、-と新油値が-であるのに比較して高い値となっていたことから、消泡性能が低下していることが分かりました。今後の使用状況によっては油の酸化劣化が進行したり、ギヤ歯面およびベアリング軌道面で油膜切れが発生したりする場合があるため、消泡剤の添加による消泡性能の改善など何らかの対応が必要になると思われます。分析結果前回に比較して全酸価が上昇していました。泡立ち試験の結果、消泡性能が低下していることが確認されました。粘度粘度はmm/sと新油値mm/sに比較して、粘度変化率は-％で、当社推奨の管理限界値である±％以内にあり、良好と判断します。泡立ち試験泡立ち試験は-と新油に比較して高い値でした。水分はppmと当社推奨の管理限界値の以下であり、良好と判断します。全酸価全酸価は.mgKOH/gと新油値.mgKOH/gに比較して高いものの、IRの結果で油劣化の兆候を示すカルボン酸の吸収が確認されていないことから、良好と判断します。
報告№109-09136 報告№110-00363 | 分析№109-001160 分析№110-001646 | 110-001646 | 金属元素と濃度の分析は、試料油を以上の高温で発光させ、その光を分光器で分光し、分光によって得られた光の強度と金属固有の波長とから元素を特定するIカップリング発光分光分析法を用います。また摩耗状態は、SOAP-T法により求めた金属成分と濃度にフェログラフィー法による摩耗粒子分析とを加味して総合的に評価しますが、摩擦面の摩耗機構と摩耗状態の判断は摩耗粒子の形態と、異常摩耗の早期発見パラメータであるIs値により判断します。Iカップリング発光分光分析供試のガスタービン油を分析した結果、検出された金属元素は、SOAPの結果表に示すように、リン、カルシウム、ケイ素、ナトリウム、ホウ素でした。これら検出された金属元素から発生箇所を推定すると、リン・オイル添加剤カルシウム、ケイ素、ナトリウム、ホウ素・外部混入異物であると思われます。フェログラフィー摩耗粒子分析結果から観察された粒子は、潤滑状態が正常な場合に発生する摩耗粒子でした。潤滑状態と摩耗形態潤滑状態は、異常摩耗の早期発見パラメータとして摩耗粒子を定量化したIs値により評価しますが、本試料の場合、このIs値は正常な潤滑状態であるのマイナス乗となっていました。また、潤滑部で発生している摩耗形態は、観察された摩耗粒子からマイルド摩耗と呼ばれる正常な摩耗形態であることがわかりました。汚染度水分、計数汚染度、重量汚染度は、いずれも良好でした。粘度、全酸価、IR、RBOTの各データは良好でした。潤滑油および軸受は継続使用可能な状態にあると判断します。新油との比較による評価RBOTは、油の余寿命を評価するパラメータとして使用します。今後、余寿命の評価をする場合は、充填用の新油を同時に分析することをご検討下さい。精密フィルタに対する対策本設備には、潤滑油フィルタの設置がありますが、今回ご提出いただいた設備仕様には、フィルタ性能に関する情報がありませんでした。発生した摩耗粒子がフィルタに捕捉され、異常な摩耗状態が確認できない場合も考えられます。フィルタの影響による誤認を避けるため、全体油量と潤滑油ポンプ吐出量、そしてフィルタの濾過効率などをパラメータとして潤滑状態をより的に評価する必要があります。そのため、今後はフィルタに関する情報の提供と、今回の給油口から採油したサンプルに加えて、フィルタ出口側からの採油をご検討下さい。定期的な分析ガスタービン内部の摩耗の進行を監視するため、定期的に分析を実施し、摩耗の進行状況を確認することを推奨します。今後の分析も、今回同様に停止直後に採油することが望ましいと思われますが、採油周期は、設備油量、潤滑油ポンプ吐出量、フィルタサイズをパラメータにして理論的に検討することができます。今回ご提供していただいた情報では、設備油量がLであるとを確認しておりますが、潤滑油ポンプ吐出量とフィルタサイズに関する情報が不足しておりましたので、ポンプ吐出量をL/minと仮定し、フィルタサイズをメッシュストレーナの場合とμm程度の精密なフィルタの通りと仮定して検討しました。検討結果を下表に示します。ポンプ吐出量 フィルタサイズ 必要となる稼働時間 L/min メッシュ 時間以上 L/min μm程度 分以上 検討結果から、ポンプ吐出量がL/minで、フィルタメッシュがメッシュの場合、採油周期が時間以上稼動している必要があり、μm程度の精密なフィルタが設置されている場合、分以上の稼動が必要となります。ご提供いただいた、油交換後の使用期間と稼働時間の情報から、月次点検の稼動検査の際には、おおよそ分程度稼動していると推定されました。このような稼動状況での採油周期は、ポンプ吐出量をL/min、フィルタサイズをメッシュ程度と仮定すると、年に度程度の周期となり、また、フィルタサイズをμm程度の精密フィルタを使用したと仮定した場合には、月次点検の際に複数回の採油を実施して健全性を評価できることがわかります。採油周期を年とした場合、分析結果から、健全性の確認を行うことは可能ですが、年以内に異常な摩耗の進行が発生した場合、摩耗進行を検出することが困難になります。一方、採油周期が分であれば、月次点検の稼動検査の間に複数回採油を実施して健全性の確認することが可能になります。今回の検討は、ポンプ吐出量とフィルタサイズを仮定したものであり実データではありませんので、実データにより確認する必要があります。理論計算に必要となるパラメータのポンプ吐出量とフィルタのメッシュサイズをご提供下さい。
報告№108-5071 報告№110-00726 | 分析№108-02721 分析№110-003357 | 110-003357 | 潤滑油は継続続使用可能な状態にあると判断します。今後は障害予防を目的に以下の対策を推奨します。追加分析消泡性能が低下した場合、ギヤ歯面での油膜形成に影響が出て摩耗の発生が進展することがあります。今後は消泡性能低下の影響により摩耗が進展する可能性がありますので、フェログラフィーおよびSOAPを追加することを推奨します。分析結果泡立ち試験の結果、消泡性能が低下していることが確認されました。粘度粘度は.mm/sと新油値mm/sに比較して、粘度変化率は-.％で、当社推奨の管理限界値である±％以内にあり、良好と判断します。泡立ち試験泡立ち試験は-と新油に比較して高い値でした。水分はppmと当社推奨の管理限界値の以下であり、良好と判断します。全酸価全酸価はmgKOH/gと新油値mgKOH/g以下にあり、良好と判断します。
報告№109-09438 報告№109-09438 | 分析№109-02748 分析№109-002748 | 109-002748 | 結論・を示す粘度、水分、全酸価、IRの各データは良好の範囲にあり、継続使用可能と判断します。・を示す係数汚染度、重量汚染度の結果、いずれも当社推奨の管理限界値内にあるものの、～μm前後の凝着摩耗粒子が観察されました。・機器の潤滑状態本減速機および変速機は継続使用可能な範囲にあるものの、機器内部で局部的な油膜切れが発生しており、今後さらに摩耗が進行し、障害が発生した系最終沈殿池掻き寄せ機№バイエル・サイクロ減速機と同様の摩耗状態に進行することが懸念されました。以上のことから、定期的に分析を実施し、汚染及び摩耗の進行状況を監視されることを推奨します。次回分析の時期を理論的に求めたところ、最短で約時間となりました。この時間は、油中汚染物が均一になるために必要とする時間であり、この時間を経過すれば、再分析の結果から状態の傾向を確認することが可能となりますので、これを参考に次回分析時期を検討されることを推奨します。は良好と判断します。粘度粘度は.mm/sと新油値.mm/sに比較して、粘度変化率は-.％で、当社推奨の管理限界値である±％以内にあり、良好と判断します。水分はと当社推奨の管理限界値の以下であり、良好と判断します。全酸価全酸価は.mgKOH/gと新油値.mgKOH/gに比較して高いものの、IRの結果で油劣化の兆候を示すカルボン酸の吸収が確認されていないことから、良好と判断します。IRIRの結果、油劣化の兆候を示すカルボン酸の吸収が確認されていないことから、良好と判断します。計数汚染度は当社推奨の管理限界値に到達していました。計数汚染度計数汚染度はNAS級と当社推奨の管理限界値のNAS級に到達していました。重量汚染度は.mg/mlでした。機器の潤滑状態摩耗粒子の形態観察の結果、微小な鉄系摩耗粒子が比較的多く観察されました。SOAPによる油中金属濃度SOAPによる油中金属濃度の結果、油の添加剤成分であるリン、外部から混入したと思われるアルミニウム、ケイ素、ホウ素が検出されました。SOAPによる油中金属濃度SOAPによる油中金属濃度の結果、鉄、鉛、銅、油の添加剤成分であるリン、外部から混入したと思われるカルシウム、ナトリウムが検出されました。摩耗粒子診断異常摩耗の早期発見パラメータであるIs値がの乗とやや高く、摩耗粒子の形態観察の結果、微小な鉄系摩耗粒子が比較的多く観察されました。
報告№109-09549 報告№109-09549 | 分析№109-003430 分析№109-003430 | 109-003430 | ・摩耗状態潤滑油をSOAP／D－SOAPで分析した結果、検出されたのは鉄、鉛、銅でした。粒子観察の結果から、これらの金属は異物の噛み込みなどで発生する切削粒子であり、潤滑部では切削摩耗が発生していることが分かりました。但し、転がり軸受寿命の指標としている摩耗粒子が観察されなかったことから、フレーキングは発生していないと判断できます。尚、異常摩耗の早期発見パラメータであるフェログラフィーのIs値がの乗となっていたことから、潤滑状態がやや厳しくなり始めていると推定され、今後さらに摩耗が進行することが懸念されます。当該軸受の潤滑油は、今回の採油で使用油を全量抜き取っており、切削摩耗発生の原因となる混入異物は排除されたものと思われますが、新油充填時に異物が残留している場合があり、切削摩耗が継続して発生する可能性があります。今後、継続使用した場合、切削摩耗により発生した軸受表面の切削痕が起点となって、異物起点型のフレーキングに進展することも懸念されます。・銅を使用した箇所の溶出・摩耗銅を使用した部分の溶出・摩耗が発生しています。亜鉛系添加剤を使用している潤滑油で銅が検出される場合、潤滑系統内の銅が亜鉛系添加剤の影響により溶出することが知られています。今回の検出は、この溶出と、摺動面の摩耗との双方によるものと考えられます。今後、別紙鉱油の酸化に対する金属触媒の影響に示すように濃度の増加に伴い酸化速度が速まる可能性があります。・汚染度計数汚染度がNAS級とやや高い値でした。汚染度が高い要因は、摩耗によるものと思われます。・本試料油の添加剤は、一般に、タービン油に比較して極圧添加剤や摩耗防止剤などの濃度が高く、この影響でRBOT試験の結果が変動する傾向があります。そのため、コンプレッサー油の余寿命の評価をタービン油と同等の精度で得るには、RBOTの結果に加え、粘度、水分、全酸価、IRなどのデータを総合的に判断することが必要です。分析の結果、今回分析した物理的性状の粘度、水分、全酸価、RBOTは全て良好の範囲にあり、また、IRのチャートからは劣化物は検出されなかったことから、本試料油は十分継続使用可能であると判断します。潤滑油および軸受は継続使用可能な状態にあるものの、以下の対策が必要です。油槽内を清掃されると共に、今後、切削摩耗の進行を監視するため、定期的に分析を実施し、摩耗の進行状況を確認することを推奨します。次回分析の時期を理論的に求めたところ、最短で約時間となります。この時間は、油中汚染物が均一になるために必要とする時間であり、この時間を経過すれば、再分析の結果から状態の傾向を確認することが可能となりますので、これを参考に次回分析時期を検討されることを提案します。
報告№109-09136 報告№112-00466 | 分析№109-001160 分析№112-001957 | 112-001957 | 潤滑油および対象設備は継続使用可能な状態にあると判断します。但し、今後も摩耗の進行を傾向監視するため、以下の対策を推奨します。更油分析の結果、潤滑油の粘度が低下していることが確認されました。粘度低下した潤滑油を使用した場合、潤滑部で油膜切れなどによる摩耗の発生が懸念されます。これらの予防処置として更油を推奨します。定期的な分析今後懸念される切削摩耗の進行を監視するため、定期的に分析を実施することを推奨します。はフェログラフィーおよびSOAP／D-SOAPの結果から総合的に判断した結果、やや厳しい状態にあると考えられます。フェログラフィー【定量分析：Is値】Is値は異常摩耗の早期発見パラメータのつで、摩耗粒子を定量化するために用います。前回に比較してIs値はの乗から乗に低下しているものの、やや高い値でした。フェログラフィー【定性分析：摩耗粒子および摩耗形態観察】分析結果から比較的多く観察された粒子は、以下の通りでした。正常な摩耗粒子・潤滑状態が正常なマイルド摩耗により発生。切削粒子・異物や金属表面の微小突起による切削摩耗により発生。観察された摩耗粒子の中でも切削粒子は、注意が必要です。切削摩耗は、他の摩耗形態に比較して摩耗進行速度が速く注意が必要で、定期的なトライボ診断による状態監視が必要と考えます。切削摩耗の原因となる混入異物が残留している場合、この異物により切削摩耗が継続して発生する可能性があります。Iカップリング発光分光分析【SOAP／D-SOAP】検出された金属元素から発生箇所を推定すると、以下の通りでした。鉄、鉛、銅、錫・エンジン部品リン、亜鉛、カルシウム、マグネシウム、ホウ素・添加剤アルミニウム、ナトリウム・外部混入異物クランクメタルの摩耗SOAPの結果、前回に比較して鉛がppmからppm、銅がppmからppmに減少したものの高い値であることから、クランクメタルの摩耗が発生していると推定されます。ディーゼルエンジンのクランクメタルは積層構造になっており、クランクメタルの最表面はホワイトメタル層が存在し、その下にニッケル層、さらにその下には銅と鉛の合金であるケルメット層が存在します。ディーゼルエンジンのメタルは、設計上、油膜が正常に形成される流体潤滑が基本であることから、通常の使用においては摩耗しにくいと思われますが、メタルの潤滑部に流体潤滑になりにくい部分が発生するとメタル表面の軟質金属部が摩耗しメタル部のすぐ下のニッケル部まで摩耗し始め、ホワイトメタル層の主成分である錫や鉛、そしてメタルの第二層のニッケルやバックメタルの銅が検出されます。今後、摩耗が進行した場合、軸受が焼付を起こす可能性があるため、注意が必要です。その他の銅を使用した箇所の溶出・摩耗その他に潤滑油系統内で銅を使用している箇所は、潤滑油冷却器の配管などが考えられます。この箇所で溶出・摩耗が発生する場合は以下のことが考えられます。潤滑油冷却器の配管で摩耗していた場合、配管取付け部に緩みが生じて配管が振動し、継手部が外れたり、亀裂が生じて冷却水の混入にいたる場合があります。亜鉛系添加剤の影響により、潤滑油冷却器の配管で溶出していた場合、ピンホールが発生して冷却水の混入に至る場合があります。今後、油劣化の進行や水分濃度が上昇することに注意が必要です。その他の鉛を使用した箇所の溶出・摩耗亜鉛系添加剤を使用している潤滑油で鉛が検出される場合、潤滑系統内で鉛を使用した箇所が亜鉛系添加剤の影響により溶出することが知られています。今後、濃度の増加とともに酸化速度が加速することから油劣化の進行に注意が必要です。計数汚染度計数汚染度はNAS級と汚染されていました。フィルタ表面の異物観察で金属片、鉄錆、砂等が観察されたことから、汚染度が高い要因は、摩耗と外部混入異物の影響と思われます。粒度分布粒度分布は.～μmの範囲にあり、.μmにピークが確認されました。μm以下の粒子が多いことから、燃焼して発生したすす等であることが分かります。水分、酸価、塩基価、IRの各データは良好でした。粘度粘度は、mm/sと新油値の.mm/sに比較して粘度変化率が-％となっており、当社推奨の管理限界値である±％を超えていました。直ちにエンジン効率に影響が出るわけではありませんが、今後の傾向を注視しておく必要があります。ディーゼルエンジンオイルの粘度低下は、別紙エンジンオイルの粘度低下メカニズムを御覧下さい。
報告№109-09094 報告№109-09094 | 分析№109-000903 分析№109-000903 | 109-000903_100127 | 分析評価者：佐々木義憲保有資格：ICMLMLAⅠ設備保全技能士級ISO-準拠機械状態監視診断技術者カテゴリーⅠ分析の結果、全てのデータが良好である事から、この油は継続使用可能と判断します。但し、酸化安定度は当社推奨の管理限界値内にありますが、本試料油は年月日に油の入替を実施していますので、その際に全量実施されていた場合、今回採油から日後の年月日に当社推奨の管理限界値に到達することが予想されます。このことから、本試料油は次回定検前に更油が必要となりますので、更油時期をご検討下さい。≪状態監視とパラメータ≫分析の目的および各分析のパラメータは以下の通りです。特性低下目的：油の分析結果から、や劣化傾向ならびに添加剤の消耗程度、残存寿命などを確認する。粘度JISK全酸価JISK赤外線吸収スペクトルJISK酸化安定度試験JISK汚染目的：油の分析結果から、砂塵あるいは水・異種油などによるや、異物混入の有無を確認する。水分JISK計数汚染度JISB重量汚染度JISB光学顕微鏡観察摩耗目的：油中の摩耗粒子を分析する事により、回転・摺動部の潤滑状態、摩耗劣化の程度、余寿命などを解析する。摩耗診断電子顕微鏡観察JISKX線マイクロアナリシス油中金属濃度）JISK≪分析結果≫特性低下粘度：良好粘度値mm/sの新油値mm/sに対する変化率は+％であり、当社推奨の管理限界値±％以内に留まっています。全酸価：良好全酸価.mgKOH/gは新油値の.mgKOH/gに比較し高くはあるものの、有機物・有機化合物試験の結果で油劣化の兆候を示すカルボン酸の吸収が見られないことから問題は無いと判断します。赤外線吸収スペクトル：良好酸化安定度試験：要処置酸化安定度試験の結果、数値minは当社推奨の管理限界値min以上に留まっており、現時点での使用は可能と判断します。但し、本試料油は年月日に油の入替を実施していますので、その際に全量実施されていた場合、今回採油から日後の年月日に当社推奨の管理限界値に到達することが予想されます。このことから、本試料油は次回定検前に更油が必要となりますので、更油時期をご検討下さい。汚染水分：良好水分値.ppmは当社推奨の管理限界値以内に留まっています。計数汚染度：今回は実施していません。重量汚染度：今回は実施していません。光学顕微鏡観察：今回は実施していません。摩耗摩耗診断電子顕微鏡観察・X線マイクロアナリシス：今回は実施していません。油中金属濃度：今回は実施していません。
報告№107-0366 報告№113-00480 | 分析№107-01900 分析№113-002008 | 113-002008 | 濾過前の試料油を分析した結果、摩耗粒子の形態観察で、金属接触が厳しい場合に発生するシビア粒子が約μmサイズで観察されました。摩耗粒子の観察結果から、発生している摩耗形態は凝着摩耗であることがわかりました。観察された大型のシビア粒子は、視野に個と少なく、潤滑異常の早期発見パラメータである摩耗過酷度を示すIs値がのマイナス乗と非常に良好の範囲にあることから、直ちに異常ではないと考えられますが、今後の摩耗進行に注意が必要です。これらの障害発生に対する弊害を勘案の上、定期的にトライボ診断を実施し、汚染度および摩耗の進行状況を確認されることを推奨します。
報告№107-0072 報告№107-0087 | 分析№107-00338 分析№107-00402 | 107-00402 | 本トライボ診断は、軸受の潤滑状態、汚染状況、油の劣化状態を確認することを目的としました。【軸受の潤滑状態】トライボ診断の結果、転がり軸受の寿命の指標となるフレーキングの発生が確認されていないことから、現在のところ、ベアリングは継続使用可能な状態にあると判断します。但し、摩耗粒子の解析結果で、ベアリング転動面や外輪とベアリングケース間で、フレッティングが発生していることが確認されました。このフレッティングの影響で、今後、転がり軸受の寿命の指標となるフレーキングへの進展が懸念されるため、ヶ月後にトライボ診断を実施し、摩耗の進行状況を確認することを推奨します。【油の汚染状況】計数汚染度がナトリウム級以上と当社推奨の管理限界値を超えており、重量汚染度がmg/mlと高い値でした。
報告№109-09136 報告№112-00683 | 分析№109-001160 分析№112-003155 | 112-003155 | 油の劣化は確認されず、汚染度は良好な範囲にあることから、継続使用可能な状態にあると判断します。減速機減速機は継続使用可能な状態にあると判断します。但し、将来的な摩耗進行の有無を確認するためにも傾向監視を継続することが有効です。定期的な分析および分析周期の検討定期的に分析を実施することにより、データの微小な変化から異常の兆候を早期に発見することが可能となります。今後、寿命予測を行うには、今回データを含め少なくとも回の分析データが必要となります。当該機は、年間稼働率が低いことから、採油の機会を検討するのは難しいところがありますが、あと最低でも回分析を実施し、寿命予測を行うと共に分析周期を検討することを推奨します。減速機の摩耗状態フェログラフィーおよびSOAP-Tのデータから総合的に解析した結果、減速機は健全であり、継続使用可能と評価できますが、引続き減速機の機能が保持されていることを確認するためにも、潤滑油診断による傾向管理が有用と考えます。フェログラフィー【定量分析：Is値】Is値は異常摩耗の早期発見パラメータのつで、摩耗程度を定量化するために用います。今回のIs値はの乗と低い値でした。フェログラフィー【定性分析：摩耗粒子および摩耗形態観察】分析結果から比較的多く観察された摩耗粒子は、以下の通りでした。正常な摩耗粒子・潤滑状態が正常なマイルド摩耗により発生。切削粒子・異物や金属表面の微小突起による切削摩耗により発生。シビア粒子・潤滑状態がやや厳しい凝着摩耗により発生。金属潤滑部が局部的に油膜切れを起していると考えられます。疲労摩耗粒子・繰返し応力を受けて発生。フリクションポリマ・局部的に高圧・高温となる場合に発生。観察された摩耗粒子の中でも、切削粒子、シビア粒子は、注意が必要です。減速機で切削摩耗が発生した場合、減速機内部で使用されている転がり軸受が切削摩耗により生じた軌道面の損傷が起点となって、寿命が分の程度に低下することがあることから、切削摩耗には十分注意する必要があります。切削摩耗の発生原因となる混入異物が残留している場合、この異物により切削摩耗が継続して発生する可能性があります。シビア粒子は、凝着摩耗に分類されます。この摩耗粒子は、ギヤ歯面や軌道面で凝着、破断を繰り返し、この過程で生じる移着粒子が成長して摩耗粒子となります。そのため、ギヤ歯面や軌道面では局部的に油膜切れが発生していることを示しています。この状態が継続した場合、摩耗粒子のサイズは徐々に大型化していき、最終的にはギヤおよび軸受の損傷に至る場合があります。Iカップリング発光分光分析【SOAP-T】検出された金属元素から発生箇所を推定すると、以下の通りでした。鉄、鉛、亜鉛・ギヤ、軸受等リン、カルシウム、アルミニウム、ナトリウム・外部混入異物亜鉛およびカルシウムについてSOAP-Tの結果、亜鉛がppm、カルシウムがppm検出されました。以下のことが想定されました。亜鉛を使用した箇所の溶出・摩耗が発生した異種油が混入したの場合、耐食性が低下して腐食に進展することが懸念されます。の場合、ご提供頂いた新油昭和シェルターボTには添加剤として亜鉛、カルシウムは含まれていないことが確認されました。このことから、異種油が微量混入したか、或いは、以前使用していた潤滑油が混ざった可能性が考えられます。計数汚染度は良好と判断します。計数汚染度計数汚染度は、NAS級と当社推奨の管理限界値NAS級以下であり、良好と判断します。重量汚染度は、mg/mlと当社推奨の管理限界値mg/ml以下であり、良好でした。光学顕微鏡写真重量汚染度で濾過したフィルタ表面上の夾雑物を光学顕微鏡で観察した結果、茶褐色の粘ちょう物、金属片、鉄錆、砂等が観察されました。は良好と判断します。粘度粘度は、.mm/sと新油値mm/sに比較して、粘度変化率は+.％で、当社推奨の管理限界値である±％以内であり、良好と判断します。水分は、.と当社推奨の管理限界値の以下であり、良好と判断します。酸価は、.mgKOH/gと新油値.mgKOH/gに比較して高いものの、IRで油劣化の兆候を示すカルボン酸の吸収ピークが確認されていないことから、良好と判断します。IRIRチャートの結果、新油と使用油のスペクトルパターンはほぼ一致し、また、油劣化の兆候を示すカルボン酸の吸収ピークが確認されていないことから、良好と判断します。
報告№109-09136 報告№110-00054 | 分析№109-001160 分析№110-000193 | 110-000193 | 本試料油の添加剤は、一般に、タービン油に比較して極圧添加剤や摩耗防止剤などの濃度が高く、この影響でRBOT試験の結果が変動する傾向があります。そのため、ギヤ油の余寿命の評価をタービン油と同等の精度で得るには、RBOTの結果に加え、粘度、水分、全酸価、IRなどのデータを総合的に判断することが必要です。粘度、IRを除く項目は良好でした。粘度は.mm/sと新油値.mm/sに比較して、粘度変化率は+％で、当社推奨の管理限界値である±％を超えていました。IRの結果でIRチャートに示すように新油と異なるピークが確認されました。異種油の混入、或いは、油名が違う可能性があります。結論酸化劣化の進行は確認されなかったことから、潤滑油は継続使用可能な状態にあると判断しますが、以下の対策が必要です。異種油の混入、或いは、油名が違う可能性がありますので、再度ご確認下さい。
報告№108-0387 報告№108-0379 | 分析№108-02609 分析№108-02536 | 108-02536 | 、汚染度、軸受の潤滑状態を確認する。本試料油は、採油できた量が少なかったため、重量汚染度は参考値としてお考え下さい。軸受の潤滑状態分析の結果、異常摩耗の早期発見パラメータであるフェログラフィーのIs値がやや高いの乗となっています。摩耗粒子およびフィルタ表面の異物観察で外部から混入したと思われる鉄錆、砂、樹脂等が多く観察されていることから、汚染度が高い要因は、外部混入異物の影響と考えられます。外部混入異物は、今回の採油が対象設備の停止中に排油口から採油を実施しているため、排油口配管内部に残留していた汚染物が検出された可能性が高いと思われますが、同時に観察された摩耗粒子は、粒子濃度が高めになる箇所からの採油であるにもかかわらず、正常な潤滑状態下で発生した摩耗粒子が支配的であることから、対象設備の潤滑状態は正常な状態にあると判断します。尚、を示す粘度、水分、全酸価、IR、RBOTの各データは良好の範囲にあることから、この油は継続使用可能と判断します。
報告№107-6026 報告№108-0217 | 分析№107-02108 分析№108-01577 | 108-01577 | 本トライボ診断は、摩耗進行状況、汚染状況を確認する。【軸受の潤滑状態】トライボ診断の結果、転がり軸受軌道面の微小領域に疲労摩耗が僅かに発生しているものの、転がり軸受の寿命の指標となるフレーキングの発生が確認されていないことから、現在のところ、ベアリングは継続使用可能な状態にあると判断します。一方、SOAPの結果でメタルの主成分である錫が前回に比較して僅かに増加していたことから、サポートベアリングのスラスト軸受の摩耗が進行していることが確認されました。軸受メタルの摩耗は、軸受メタルの主成分である錫がSOAPで検出されたことから確認しています。メタルの摩耗深さをSOAPの錫濃度、油量Lから下式により算出しました。計算の結果、平均的な摩耗深さがμmとなり、メタル表面粗さをsと仮定すると、メタルの摩耗は分の程度摩耗していることが確認できました。AHの回転速度は非常に遅く、そのため潤滑状態は混合潤滑になっていると思われます。速度が速い状態での混合潤滑は注意が必要ですが、本機の場合は、極めてゆっくりした速度で回転しているため、摩耗もゆっくり進行すると思われます。摩耗進行は、定期的な分析により把握できるため、今後は極力条件を揃えた採油を実施して、摩耗量の傾向監視を行うよう推奨します。【油の汚染状況】計数汚染度がNAS級と当社推奨の管理限界値内にあり、重量汚染度が.mg/mlでした。
報告№107-4545 報告№108-5033 | 分析№107-02185 分析№108-01100 | 108-01100 | トライボ診断の結果、全てのデータが良好であることから、この油は継続使用可能と判断します。は良好と判断します。粘度は良好。粘度は.mm/sと新油値mm/sに比較して、粘度変化率は-.％で、当社推奨の管理限界値である±％以内にあり、良好と判断します。粘度はmm/sでした。粘度はmm/sでした。粘度指数はでした。粘度指数はでした。水分は良好。水分は.ppmと当社推奨の管理限界値の以下であり、良好と判断します。全酸価は良好。全酸価は.mgKOH/gと新油値.mgKOH/g以内であり、良好と判断します。
報告№103-6160 | 分析№103-03174 | 103-03174 | 濾過前の試料油を分析した結果、軸受摺動面で厳しい金属接触の発生している箇所があることが確認されました。今後更に摩耗が進行することが懸念されるため、運転再開後ヶ月後を目安に分析を実施し、摩耗の進行状況を確認されることを推奨します。これらのことは、計数汚染度が、前回濾過後のNAS級からNAS級にランク上昇したこと摩耗粒子の形態観察の結果、金属接触が厳しい場合に発生するシビア粒子がやや多く観察されたこと以上のことから判断しました。尚、RBOTが前回に比較し、min上昇したのは、新油の補充等の影響が考えられます。今後は、今回のRBOT値によりデータ管理を行います。
報告№102-0220 | 分析№102-02055 | 102-02055 | 分析の結果、CHが要注意レベルⅠにあり、過熱が生じていると考えられます。分析周期をヶ月にされることを推奨します。尚、フェログラフィー、SOAP／D－SOAPは良好でした。
報告№109-09136 報告№112-00409 | 分析№109-001160 分析№112-001699 | 112-001699 | 潤滑油は継続使用可能な状態にあると判断します。但し、今後は障害予防を目的に以下の対策を推奨します。追加分析消泡性能が低下した場合、ギヤ歯面での油膜形成に影響が出て摩耗が進展することがありますので、フェログラフィーおよびSOAP-Tを追加して摩耗により発生する油中金属濃度や潤滑状態を確認することを推奨します。泡立ち試験泡立ち試験の結果は、-と新油値が-であるのに比較して高い値となっていたことから、消泡性能が低下していることが分かりました。今後の使用状況によっては油の酸化劣化が進行したり、ギヤ歯面およびベアリング軌道面で油膜切れが発生したりする場合があるため、消泡剤の添加による消泡性能の改善など何らかの対応が必要になると思われます。分析結果は良好と判断します。粘度粘度はmm/sと新油値mm/sに比較して、粘度変化率は-％で、当社推奨の管理限界値である±％以内にあり、良好と判断します。泡立ち試験泡立ち試験は-と新油値に比較して高い値でした。水分はppmと当社推奨の管理限界値の以下にあり、良好と判断します。酸価は.mgKOH/gと新油値.mgKOH/gに比較して高いものの、IRの結果で油劣化の兆候を示すカルボン酸の吸収が確認されていないことから、良好と判断します。
報告№104-0347 | 分析№104-02828 | 104-02828 | トライボ診断により、機器軸受の潤滑状態、潤滑油の劣化状態を診断することを目的としました。分析の結果、メタルの摩耗がわずかに進行していることが確認されました。メタルの摩耗速度を前回と今回のデータから下式で求めた結果、現時点における平均的な摩耗深さは、軸受表面から.μmに到達していることが推定されました。y＝×-x＋.・ここでy：平均的な摩耗深さx：運転時間今ここで、前回データと今回データから求めた式を用いて本軸受が摩耗の限界に到達する時間、いわゆる限界使用時間を試算すると、軸受の表面粗さをsとした場合は、余寿命が約万時間になると推定され、現在の潤滑状態は良好な潤滑状態であることがわかります。但し、観察された摩耗粒子には、硬い異物の噛み込みにより発生する切削摩耗が観られていることから、この影響で摩耗速度が上昇する場合があります。現在は良好な潤滑状態ですが、やはり年に度、定期的にトライボ診断を実施し、摩耗の進行速度を監視することを推奨します。
報告№109-09136 | 分析№109-001160 | 114-001004 | 潤滑油は汚染度が高く、この油中の汚染物が潤滑部に噛み込むことによる摩耗の進行が懸念されます。対象設備は継続使用可能な状態にあると判断しますが、今後の摩耗推移を確認するためにも傾向監視を継続することが有効です。更油油中の汚染度が高いことから、摩耗粒子や異物などの夾雑物が潤滑面に噛みこむことによる摩耗の進行が懸念されます。定期的な分析今後の疲労摩耗の推移を監視するため、定期的な分析実施を推奨します。新油の分析粘度、酸価は、油の性能を評価するパラメータの一種です。油の性能低下は、新油との比較が必要なことから、使用油の油名確認および新油の分析による比較評価を推奨します。異常摩耗の早期発見のパラメータであるIs値は、レベルと正常です。但し、潤滑部の摩耗が認められたため、定期的に潤滑油分析を実施し、摩耗推移を監視することが有用と考えます。フェログラフィーで比較的多く観察された粒子は、以下の通りです。正常な摩耗粒子・潤滑状態が正常なマイルド摩耗により発生。疲労摩耗粒子・繰返し応力による金属疲労で発生。大型化するとフレーキングやスポーリングの発生が懸念されます。観察された摩耗粒子の中には、からμmサイズの大型の疲労摩耗粒子が観察されました。大型の疲労摩耗粒子は、視野に個と少ないことから、直ちに異常ではないものの、今後の摩耗進行が懸念されます。計数汚染度はNAS級と当社推奨の管理限界値に到達していました。水分は良好です。粘度粘度はmm/sでした。油名が不明であることから新油値との比較評価できませんでした。仮にISOVGとすると規格内にありますが、新油との比較による評価を推奨します。酸価は.mgKOH/gでした。油名が不明であることから新油値との比較評価ができないため、新油の分析実施を推奨します。
報告№107-4530 報告№107-0292 | 分析№107-01164 分析№107-01540 | 107-01540 | 本トライボ診断は、軸受の潤滑状態、汚染状況、油の劣化状態を確認する。【軸受の潤滑状態】トライボ診断の結果、ベアリング軌道面の微小領域に摩耗が発生しているものの、転がり軸受の寿命の指標となるフレーキングの発生が確認されていないことから、現在のところ、ベアリングは継続使用可能な状態にあると判断します。但し、SOAP／D－SOAPの結果で、鉄が比較的多く検出され、異常摩耗の早期発見パラメータであるフェログラフィーのIs値がの乗とやや高く、また、摩耗粒子形態観察で局部的な油膜切れにより発生した摩耗粒子がやや多く確認されたことから、今後、転がり軸受の寿命の指標となるフレーキングに進展することが懸念されるため、ヶ月後に再度分析を実施し、摩耗の進行状況を確認することを推奨します。【油の汚染状況】計数汚染度がナトリウム級と当社推奨の管理限界値内にあり、重量汚染度がmg/mlでした。【油の劣化状態】油の劣化状況を確認するために実施した粘度、水分、全酸価、IRの各データが良好であることから、この油は継続使用可能と判断します。
報告№109-09136 報告№111-00741 | 分析№109-001160 分析№111-003766 | 111-003766 | 潤滑油および軸受は継続使用可能な状態にあると判断します。但し、今後も摩耗の進行を傾向監視するため、以下の対策を推奨します。定期的な分析凝着摩耗の進行を監視するため、定期的に分析を実施し、分析データによる摩耗の進行状況を確認することを推奨します。フェログラフィー異常摩耗の早期発見パラメータとして摩耗粒子を定量化して評価するフェログラフィーのIs値は、潤滑状態が正常なでした。摩耗粒子の形態で比較的多く観察された粒子は、潤滑状態が正常な場合に発生する摩耗粒子金属潤滑部が局部的に油膜切れを起して発生するシビア粒子金属接触が厳しく、且つ、摩擦熱が高い場合に発生する球状粒子でした。これらの摩耗粒子が観察された場合、潤滑部で発生している摩耗形態は、正常なマイルド摩耗潤滑状態がやや厳しい凝着摩耗であることが分かります。観察された摩耗粒子の中でも球状粒子は、異常摩耗の兆候を示す形態のパラメータで、この摩耗粒子が発生する場合、潤滑状態に注意が必要です。球状粒子の発生原因は、一般に、溶接工事、溶接作業などによる溶接スパッタの混入電食による発生厳しい金属接触による摩耗が考えられます。球状粒子の発生原因が、の溶接スパッタの混入であれば、今後増加しないと思われますが、が考えられる場合は、原因を取り除かなければ球状粒子は増加すると考えられます。Iカップリング発光分光分析供試の潤滑油を分析した結果、検出された金属元素は、SOAPの結果表に示すように、鉄、カルシウム、バリウムでした。検出されたこれらの金属元素から発生箇所を推定すると鉄・軸受等バリウム・オイル添加剤カルシウム・外部混入異物であると思われます。このうち、機械部品が摩耗したと思われる元素はのグループです。計数汚染度、重量汚染度は共に良好でした。粘度、水分、全酸価、IR、RBOTの各データは良好でした。分析結果は良好と判断します。粘度粘度はmm/sと新油値mm/sに比較して、粘度変化率は-.％で、当社推奨の管理限界値である±％以内にあり、良好と判断します。水分は.ppmと当社推奨の管理限界値の以下であり、良好と判断します。全酸価全酸価は.mgKOH/gと新油値.mgKOH/gに比較して変化はなく、良好と判断します。IRIRの結果、油劣化の兆候を示すカルボン酸の吸収が確認されていないことから、良好と判断します。RBOTRBOTはminと当社推奨の管理限界値のmin以上であり、良好と判断します。は良好と判断します。計数汚染度計数汚染度はNAS級と当社推奨の管理限界値のNAS級以内であり、良好と判断します。重量汚染度は.mg/mlと当社推奨の管理限界値のmg/ml以内であり、良好と判断します。機器の潤滑状態摩耗粒子の形態観察の結果、潤滑状態が正常な場合に発生する摩耗粒子、金属潤滑部が局部的に油膜切れを起して発生するシビア粒子、金属接触が厳しく、且つ、摩擦熱が高い場合に発生する球状粒子が比較的多く観察されました。SOAPSOAPの結果、油の添加剤成分であるバリウムが検出されました。軸受の摩耗を示す錫が検出されていないことから、良好と判断します。D－SOAPD－SOAPの結果、鉄が、油の添加剤成分であるバリウムが、外部から混入したと思われるカルシウムが検出されました。軸受の摩耗を示す錫が検出されていないことから、良好と判断します。フェログラフィー異常摩耗の早期発見パラメータであるフェログラフィーのIs値がと良好の範囲にあるものの、摩耗粒子の形態観察の結果、潤滑状態が正常な場合に発生する摩耗粒子、金属潤滑部が局部的に油膜切れを起して発生するシビア粒子、金属接触が厳しく、且つ、摩擦熱が高い場合に発生する球状粒子が比較的多く観察されました。
報告№109-09332 報告№109-09332 | 分析№109-002264 分析№109-002264 | 109-002264 | 機器の潤滑状態および初期試験を実施し、前回データと照合した結果、油中摩耗粒子の減少が確認されました。油中の粒子濃度は、油膜破断による発生や油槽内などでの沈降が均衡したところで、いわゆる平衡状態になります。このバランスが崩れると増加する場合と減少する場合とに分かれます。本設備では、油中の粒子が減少する要因となるフィルタ類は設置されておらず、濾過による減少は考えられません。油中の摩耗粒子が減少したのは、摩耗粒子がほとんど発生せず、油槽内部での沈降があったためと考えられます。以上のことから、本設備は摩耗の進行がなく、潤滑状態は安定した状態にあったものと判断します。これらのことは、前回に比較して、計数汚染度はランク減少し、SOAP／D-SOAPの鉄および錫濃度に変化がないこと異常摩耗の早期発見パラメータであるフェログラフィーのIs値がのマイナス乗と良好の範囲にあること以上のことから判断しています。潤滑油の基本特性潤滑油の基本特性のIRおよびRBOTは良好の範囲にあることから、本試料油は継続使用可能と判断します。
報告№108-0387 報告№108-0419 | 分析№108-02609 分析№108-02775 | 108-02775 | を確認する。ギヤ油の添加剤は、一般に、タービン油に比較して極圧添加剤や摩耗防止剤などの濃度が高く、この影響でRBOT試験の結果が低く出る傾向があります。そのため、ギヤ油の余寿命の評価をタービン油と同等の精度で得るには、RBOTの結果に加え、粘度、水分、全酸価、IRなどのデータを総合的に判断することが必要です。本試料油は、各分析データを総合的に評価しました。その結果、RBOTは新油に比較して変化はなく、粘度、全酸価は良好の範囲にあり、かつ、IRの分析結果でスペクトルパターンが新油と一致していたことから、本試料油は継続使用可能な状態にあると判断します。
報告№109-09136 報告№113-00637 | 分析№109-001160 分析№113-002733 | 113-002733 | 異常摩耗の早期発見のパラメータであるIs値はと高い値でした。また、潤滑部の摩耗が認められたため、再分析を実施し、摩耗推移を監視することが有用と考えます。フェログラフィーで観察された代表的な粒子は以下の通りです。正常な摩耗粒子・潤滑状態が正常なマイルド摩耗により発生。切削粒子・異物や金属表面の微小突起による切削摩耗により発生。シビア粒子・潤滑状態がやや厳しい凝着摩耗により発生。極微小領域で油膜切れが発生したことを示します。疲労摩耗粒子・繰返し応力による金属疲労で発生。大型化するとスポーリングの発生が懸念されます。切削粒子、シビア粒子は、摩擦面が将来的に異常摩耗へ進展する可能性を示唆しているため、傾向監視が有用と思われます。詳細は、別紙傾向監視が必要な摩耗粒子をご覧ください。計数汚染度はNAS級を上回っており、当社推奨の管理限界値を超えていました。フィルタ残渣に金属片が確認されたことから、汚染度が高い要因は摩耗粒子と考えられます。
報告№109-09136 報告№111-00760 | 分析№109-001160 分析№111-003832 | 111-003832 | 潤滑油および対象設備は継続使用可能な状態にあると判断します。但し、今後も摩耗の進行を傾向監視するため、以下の対策を推奨します。定期的な分析凝着摩耗や疲労摩耗の進行を監視するため、定期的に分析を実施し、分析データによる摩耗の進行状況を確認することを推奨します。最適な採油方法本試料油は、機器停止中にドレンから採油されています。機器が停止している状態では、別紙油中粒子の沈降の影響に示すように油槽内で撹拌がなくなり固形物が沈降するため、油中汚染度は高くなると推定されます。今後の採油は、極力運転中もしくは停止直後の油槽中層部から実施されることを推奨します。新油との比較による評価を示す粘度、酸価のデータは新油データを基準として評価しています。今回は油名が不明であったため判断できませんでしたが、今後評価する場合は、充填用に新油を同時に分析することをご検討下さい。フェログラフィーIs値は異常摩耗の早期発見パラメータのつで、摩耗粒子を定量化するために用います。今回のIs値はの乗であり、潤滑状態はやや厳しいと判断できます。摩耗粒子の形態で比較的多く観察された粒子は、潤滑状態が正常な場合に発生する摩耗粒子金属潤滑部が局部的に油膜切れを起して発生するシビア粒子繰返し応力を受けて発生する疲労摩耗粒子局部的に高圧・高温となる場合に発生するフリクションポリマでした。これらの摩耗粒子が観察された場合、潤滑部で発生している摩耗形態は、正常なマイルド摩耗潤滑状態がやや厳しい凝着摩耗疲労による疲労摩耗であり、そして局部的ではあるものの高圧・高温の箇所が発生していることも分かります。フリクションポリマは、潤滑油がギヤ歯面や軌道面に押し込められ高圧状態になると同時に、圧縮熱により高温状態になった結果、基油自身が重合反応を起こし生成することが知られています。そのため、高圧高温状態の解消がなされなければ、潤滑油の劣化が進行し、粘度上昇に因る潤滑異常に進展する場合があります。Iカップリング発光分光分析供試の潤滑油を分析した結果、検出された金属元素は、SOAP-Tの結果表に示すように、鉄、リン、亜鉛、カルシウム、バリウム、ナトリウムでした。検出されたこれらの金属元素から発生箇所を推定すると鉄、亜鉛・ギヤ・軸受等リン・オイル添加剤カルシウム、バリウム、ナトリウム・外部混入異物であると思われます。このうち、機械部品が摩耗したと思われる元素はのグループです。バックラッシご提供いただいたメインボックスに関する情報からハスバ歯車の組み合わせの段減速機構であることが分かりました。この歯車の構成から接触点は合計で箇所となります。ギヤのバックラッシの増加量を求めた結果、接触点箇所で平均的に摩耗が発生していたと仮定した場合、バックラッシの増加量は累積稼動月数がヶ月で.μmと推定されました。バックラッシ増加分の上限値は、メーカにより差異はあるものの、当社の推奨するバックラッシは、一般に推奨されるμmを管理目安にしています。この値に比較して十分に小さい値です。計数汚染度は当社推奨の管理限界値を超えていました。フィルタ表面の異物観察で金属片、鉄錆、砂等が観察されたことから、汚染度が高い要因は、摩耗と外部混入異物の影響と思われます。水分、IRの各データは良好でした。粘度はmm/sとISOVG規格内にありました。尚、酸価は、油名が不明であったため、新油データとの比較ができず評価できませんでした。
報告№107-0260 報告№107-0260 | 分析№107-01413 分析№107-01413 | 107-01413 | 分析の結果、転がり軸受の寿命の指標となるフレーキングが発生していないことから、継続使用可能と判断します。但し、フレッティングにより発生した赤錆が多く観察されました。今後、更に摩耗が進行し、転がり軸受の寿命の指標とされるフレーキングに進展することが懸念されるため、ヶ月後に再度分析を実施し、摩耗の進行状況を確認することを推奨します。これらのことは、異常摩耗の早期発見パラメータであるフェログラフィーのIs値がの乗とやや高く、摩耗粒子形態観察の結果、微振動により発生した赤錆が多く観察されたこと以上のことから判断しました。計数汚染度は良好と判断します。計数汚染度は良好と判断します。計数汚染度はNAS級と当社推奨の管理限界値のNAS級以内にあり、良好と判断します。重量汚染度は.mg/mlでした。重量汚染度は.mg/mlでした。機器の潤滑状態フェログラフィーの結果、微振動により発生した赤錆が多く観察されました。SOAPの結果、鉄および銅が検出されました。SOAPの結果、摩耗により発生した鉄および銅が検出されました。又、油の添加剤成分であるリン、亜鉛が検出されました。D－SOAPの結果、鉄および銅が検出されました。D－SOAPの結果、摩耗により発生する鉄および銅が検出されました。フェログラフィーの結果、フレッティングにより発生した赤錆が多く観察されました。フェログラフィーの結果、異常摩耗の早期発見パラメータであるIs値がの乗とやや高く、摩耗粒子形態観察の結果、微振動により発生した赤錆が多く観察されました。
報告№109-09094 報告№110-00717 | 分析№109-000915 分析№110-002820 | 110-002820 | は良好と判断します。尚、RBOTがminと新油値のminに比較してmin減少していました。このまま継続使用した場合、この減少傾向から限界値に到達するのは、別紙図RBOTの減少傾向に示すように年月と推定されました。残りの継続使用期間は、約年であると予測されます。潤滑油は継続使用可能な状態にあると判断します。≪状態監視とパラメータ≫分析の目的および各分析のパラメータは以下の通りです。特性低下目的：油の分析結果から、や劣化傾向ならびに添加剤の消耗程度、残存寿命などを確認する。粘度JISK全酸価JISK赤外線吸収スペクトルJISK酸化安定度試験JISK汚染目的：油の分析結果から、砂塵あるいは水・異種油などによるや、異物混入の有無を確認する。水分JISK計数汚染度JISB重量汚染度JISB光学顕微鏡観察摩耗目的：油中の摩耗粒子を分析する事により、回転・摺動部の潤滑状態、摩耗劣化の程度、余寿命などを解析する。摩耗診断電子顕微鏡観察JISKX線マイクロアナリシス油中金属濃度）JISK≪分析結果≫特性低下粘度：良好粘度値mm/sの新油値mm/sに対する変化率は+.％であり、当社推奨の管理限界値±％以内に留まっています。全酸価：良好全酸価は新油値の.mgKOH/g以内にあることから、問題は無いと判断します。赤外線吸収スペクトル：良好酸化安定度試験：良好酸化安定度試験の結果、数値minは当社推奨の管理限界値min以上に留まっており、現時点での使用は可能と判断します。汚染水分：良好水分値ppmは当社推奨の管理限界値以内に留まっています。計数汚染度：今回は実施していません。重量汚染度：今回は実施していません。光学顕微鏡観察：今回は実施していません。摩耗摩耗診断電子顕微鏡観察・X線マイクロアナリシス：今回は実施していません。油中金属濃度：今回は実施していません。
報告№109-09136 報告№110-00102 | 分析№109-001160 分析№110-000395 | 110-000395 | 潤滑油および軸受は継続使用可能な状態にあるものの、以下の対策が必要です。今後、外部から混入したと思われる異物が軸受摺動面に噛み込み摩耗が進行することが懸念されるため、あと回初期試験を実施し、摩耗の進行状況を確認されることを推奨します。
報告№109-0040 報告№109-0040 | 分析№109-00174 分析№109-00174 | 109-00174 | 分析の結果、摩耗の安定が確認され、潤滑油も継続使用可能と判断します。これらのことは、前回に比較して、計数汚染度は等級に変化はなく、SOAP／D-SOAPの鉄および錫濃度に変化がないこと異常摩耗の早期発見パラメータであるフェログラフィーのIs値が×のマイナス乗と良好の範囲にあること以上のことから判断しています。尚、今後摩耗が進行した場合、軸受メタルの摩耗程度を評価する必要がありますので、次回分析時には、油量、メタルサイズ、回転数、直近のメタル交換からの運転時間、現在の使用油の使用時間をお知らせください。は良好と判断します。粘度は良好と判断します。粘度はmm/sと新油値.mm/sに比較して、粘度変化率は-％で、当社推奨の管理限界値である±％以内にあり、良好と判断します。水分は良好と判断します。水分は.ppmと当社推奨の管理限界値の以下であり、良好と判断します。全酸価は良好と判断します。全酸価は.mgKOH/gと当社推奨の管理限界値の.mgKOH/g以内にあり、良好と判断します。IRの結果、良好と判断します。IRの結果、油劣化の兆候を示すカルボン酸の吸収が確認されていないことから、良好と判断します。は良好と判断します。計数汚染度は良好と判断します。計数汚染度はNAS級と当社推奨の管理限界値のNAS級以内にあり、良好と判断します。重量汚染度は良好と判断します。重量汚染度は.mg/mlと当社推奨の管理限界値のmg/ml以内にあり、良好と判断します。機器の潤滑状態D－SOAPの結果、軸受の摩耗を示す錫が検出されています。SOAPの結果は良好です。SOAPの結果、金属元素は検出されていません。D－SOAPの結果、軸受の摩耗を示す錫が検出されています。D－SOAPの結果、軸受の摩耗を示す錫が、外部から混入したと思われるカルシウム、ナトリウムが検出されています。フェログラフィーの結果は良好です。異常摩耗の早期発見パラメータであるフェログラフィーのIs値が×のマイナス乗と良好の範囲にあります。
報告№109-09136 報告№113-00492 | 分析№109-001160 分析№113-002036 | 113-002036_date140213 | 軸受は継続使用可能な状態にあると判断します。但し、将来的な摩耗進行の有無を確認するためにも傾向監視を継続することが有効です。また、油中の汚染度が高い値でした。濾過または更油油中の汚染度が高いことから、摩耗粒子や異物等が軸受軌道面に噛み込むことによる摩耗の発生が懸念されるため、予防措置として、濾過または更油を推奨します。定期的な分析今後懸念される摩耗の進行を監視するため、定期的に分析を実施することを推奨します。油劣化の確認分析の結果、スラッジが確認されました。スラッジの発生原因は油の添加剤成分の化学反応や熱の影響などが挙げられます。軸受摺動面が高圧・高温となることで油温が高い状態になり、油がこの熱の影響を受けて酸化劣化している可能性が考えられます。油が酸化劣化していた場合、酸化防止剤の減少とともに油中には酸成分が発生し、その酸成分の影響で金属表面が腐食して発生する腐食摩耗に進展することが懸念されます。そのため、次回の分析では、油の余寿命を知るRBOTを行うと共に酸化劣化状態を酸価、IRで確認することを推奨します。はフェログラフィーおよびSOAP／D-SOAPの結果から総合的に判断した結果、継続使用は可能ですが、今後の機器の機能を確認するためにも傾向管理が有用と考えます。フェログラフィー【定量分析：Is値】Is値は異常摩耗の早期発見パラメータのつで、摩耗程度を定量化するために用います。今回のIs値はの乗とやや高い値でした。フェログラフィー【定性分析：摩耗粒子および摩耗形態観察】比較的多く観察された粒子は以下の通りです。鉄錆等・外部から混入したと考えられます。Iカップリング発光分光分析【SOAP／D-SOAP】検出された金属元素から発生箇所を推定すると、以下の通りでした。鉄、銅、亜鉛・軸受等リン・添加剤カルシウム、ナトリウム・外部混入異物亜鉛を使用した箇所の溶出・摩耗SOAPの結果、亜鉛がppm検出されました。亜鉛を使用した箇所の溶出・摩耗が発生していると思われます。発生箇所が亜鉛メッキされた部品であった場合、耐食性が低下して腐食に進展することが懸念されます。計数汚染度はNAS級を上回っており、当社推奨の管理限界値を超えていました。D-SOAPで油の添加剤成分であるリンが検出され、フィルタ表面の異物観察で表面が茶褐色であり、フェログラフィーで金属片、鉄錆、砂等が観察されたことから、汚染度が高い要因は、摩耗とスラッジ、そして外部混入異物の影響と思われます。
|  | 100-01278 | 計数汚染度がNAS級と当社推奨の管理限界値に到達しており、バルブ類の動作障害の予防措置として、濾過を実施されることを推奨します。フェログラフィー法で摩耗形態を分析した結果、正常な摩耗状態で発生するラビング粒子が支配的でした。ラビング粒子の成分は、電子顕微鏡写真及びXMAの結果、鉄、マンガンを含んでいることが判った事から、発生箇所はサーボシリンダ内壁からと考えられました。又、わずかな量ではあるものの、鉄、クロム、銅を含む粒子も見られたことから、これらの摩耗粒子は、ピストンロッドとブッシュの摩耗が発生しているものと推定されました。以上のことから、汚染の要因は、サーボシリンダ内壁やピストンロッドとブッシュの摩耗により発生したものであることが判りました。汚染要因が摩耗によるものであり、濾過後も更に摩耗が進行する場合があるため、定期的に分析を実施し、摩耗及び汚染の状態を監視されることを推奨します。今後傾向管理のために分析を実施する場合、静電浄油機の稼動による汚染状態の変化が問題になります。濾過前後の分析結果は、濾過により汚染度が変化しますので正確な診断に影響が出ます。そのため、静電浄油機を稼動する場合は、濾過前と濾過後に分析を実施し、汚染状態及び摩耗状況を確認されることを推奨します。尚、採油時に静電浄油機の稼働時間をサンプルと一緒にご提供頂けますようお願い致します。
報告№109-09136 報告№112-00551 | 分析№109-001160 分析№112-002278 | 112-002278 | 潤滑油および対象設備は継続使用可能な状態にあると判断します。はフェログラフィーおよびSOAP／D-SOAPの結果から総合的に判断した結果、正常な状態にあると考えられます。フェログラフィー【定量分析：Is値】Is値は異常摩耗の早期発見パラメータのつで、摩耗粒子を定量化するために用います。前回に比較してIs値はのマイナス乗からマイナス乗と良好の範囲にあり、低い値でした。フェログラフィー【定性分析：摩耗粒子および摩耗形態観察】分析結果から観察された粒子は、以下の通りでした。シビア粒子・潤滑状態がやや厳しい凝着摩耗により発生。金属潤滑部が局部的に油膜切れを起していると考えられます。Iカップリング発光分光分析【SOAP／D-SOAP】検出された金属元素から発生箇所を推定すると、以下の通りでした。カルシウム、ケイ素、ナトリウム・外部混入異物計数汚染度は、前回に比較してNAS級から等級に変化はなく、重量汚染度は.mg/mlから.mg/mlに減少し、共に良好でした。．粘度、水分、酸価、IRの各データは良好でした。
報告№108-5071 報告№111-00279 | 分析№108-02721 分析№111-001332 | 111-001332 | 潤滑油は継続使用可能な状態にあると判断します。但し、今後は障害予防を目的に以下の対策を推奨します。消泡性能が低下した場合、ギヤ歯面での油膜形成に影響が出て摩耗の発生が進展することがあります。今後は消泡性能低下の影響により摩耗が進展する可能性がありますので、フェログラフィーおよびSOAP-Tを追加することを推奨します。泡立ち試験の結果は、-と新油値が-であるのに比較して高い値となっていたことから、消泡性能が低下していることが分かりました。今後の使用状況によっては油の酸化劣化が進行したり、ギヤ歯面およびベアリング軌道面で油膜切れが発生したりする場合があるため、消泡剤の添加による消泡性能の改善など何らかの対応が必要になると思われます。分析結果泡立ち試験の結果、消泡性能が低下していることが確認されました。粘度粘度は.mm/sと新油値mm/sに比較して、粘度変化率は-％で、当社推奨の管理限界値である±％以内にあり、良好と判断します。泡立ち試験泡立ち試験は-と新油に比較して高い値でした。水分はppmと当社推奨の管理限界値の以下であり、良好と判断します。全酸価全酸価は.mgKOH/gと新油値.mgKOH/gに比較して高いものの、IRの結果で油劣化の兆候を示すカルボン酸の吸収が確認されていないことから、良好と判断します。
報告№107-4545 報告№108-5077 | 分析№107-02185 分析№108-02825 | 108-02825 | トライボ診断の結果、粘度を除く項目は良好でした。粘度は、新油値のmm/sに比較し変化率が-.％のmm/sとなっており、当社推奨の管理限界値である±％を超えています。粘度低下の要因のひとつとなる異種油の混入や劣化がIRで確認できなかったことから、今回の粘度低下は、潤滑油の製造ロットによる差異、または、潤滑油の分子がせん断作用を受けて低下したことなどが考えられます。現在のところ、本試料油は継続使用可能な状態にありますが、粘度低下は、シール部からの漏れ量の増加につながりやすくなることから、定期的な分析により粘度の低下および油の劣化の進行状況を確認することを推奨します。粘度が当社推奨の管理限界値を超えています。粘度は当社推奨の管理限界値を超えています。粘度はmm/sと新油値mm/sに比較して、粘度変化率は-.％で、当社推奨の管理限界値である±％を超えています。粘度はmm/sです。粘度はmm/sです。粘度指数はです。粘度指数はです。水分は良好。水分はppmと当社推奨の管理限界値の以下にあり、良好と判断します。全酸価は良好。全酸価は.mgKOH/gと新油値.mgKOH/g以内にあり、良好と判断します。
報告№106-0227 報告№106-0227 | 分析№106-01279 分析№106-01280 | 106-01280 | 本トライボ診断は、軸受の潤滑状態、汚染状況、油の劣化状態を確認することを目的としました。ギヤ及び軸受の潤滑状態分析の結果、異常摩耗の早期発見パラメータであるフェログラフィーのIs値がの乗と高く、ギヤ歯面及びベアリングの軌道面では局部的な金属接触に発生するシビア粒子や局部的な疲労摩耗により発生した摩耗粒子が比較的多く観察され、SOAP／D－SOAPの結果で鉄が多く検出されました。観察された摩耗粒子が転がり軸受から発生している場合、転がり軸受の寿命の指標となるフレーキングの発生に進展することが懸念されますので、摩耗の進行状況把握のため、運転再開後ヶ月後に再度分析を実施することを推奨します。汚染状況計数汚染度がNAS級と当社推奨の管理限界値に到達し、重量汚染度がmg/mlでした。油の劣化状態油の劣化状況を確認するために実施した粘度、水分、全酸価の各データが良好であることから、この油は継続使用可能と判断します。尚、ご提供頂いた図面を確認した結果、診断に必要となる歯車の情報が不足していました。トライボ診断では、歯車のタイプ、形状、モジュール、歯幅、歯数、初期バックラッシが必要です。これらの情報が分かれば歯車の管理パラメータとして有効であるバックラッシの増加程度を推定することができ、このことから、バックラッシ調整の要否を判定するなど、より良い管理を行う事が出来ますので、次回トライボ診断実施時には各情報の提供を是非お願いいたします。
報告№107-6019 報告№107-0199 | 分析№107-01038 分析№107-01128 | 107-01128 | 本トライボ診断は、前回からの摩耗進行状況、汚染状況を確認する。【軸受の潤滑状態】トライボ診断の結果、摩耗の安定が確認され、転がり軸受の寿命の指標となるフレーキングの発生が確認されていないことから、現在のところ、ベアリングは継続使用可能な状態にあると判断します。但し、前回同様に摩耗粒子形態観察の結果で、ベアリング転動面や外輪とベアリングケース間で、フレッティングが発生していることが確認されており、今後、フレッティングの影響で転がり軸受の寿命の指標となるフレーキングへの進展が懸念されるため、ヶ月後にトライボ診断を実施し、摩耗の進行状況を確認することを推奨します。【油の汚染状況】計数汚染度がナトリウム級と当社推奨の管理限界値内にあり、重量汚染度がmg/mlでした。
報告№109-09136 報告№111-00619 | 分析№109-001160 分析№111-002945 | 111-002945 | 有機物・有機化合物で新油と異なるピークが確認されました。異種油の混入、或いは、油名が違う可能性が考えられるため、以下の対策を推奨します。更油酸化安定度の結果は当社推奨の管理限界値以上にありますが、酸化防止剤の減少が確認されました。本試料油の使用期間がヶ月であった場合、次回定検までに更油が必要な状態になると推定されますので、更油を推奨します。異種油の混入および油名の確認異種油の混入の有無、油名を再確認することを推奨します。有機物・有機化合物有機物・有機化合物の結果、新油のIRスペクトルと一致しない箇所が確認されました。これらのことから、異種油の混入、または、油名の誤りなどが考えられます。酸化安定度別紙酸化安定度の減少傾向から油の余寿命を求めた結果、本試料は直近の更油から起算して稼働日数が年月まで使用可能であることが分かります。泡立ち試験泡立ち試験は-でした。一般的な新油値に比較して泡立ち度が上昇しているものの、泡安定度がmlでした。消泡性の性能は低下していないことが確認されました。水分は良好でした。
報告№109-09136 報告№112-00613 | 分析№109-001160 分析№112-002596 | 112-002596_date130129 | 、汚染状態は共に良好でした。粘度、水分は良好でした。計数汚染度は良好でした。
報告№109-09136 報告№112-00589 | 分析№109-001160 分析№112-002471 | 112-002471 | 分析の結果、潤滑油の劣化は確認されていないことから、継続使用可能な状態にあると判断します。但し、油中の汚染度が高く、汚染物が軌道面に噛み込み摩耗が進行することが懸念されるため、以下の対策を推奨します。軸受分析の結果、軸受は継続使用可能な状態にあると判断します。但し、切削摩耗や凝着摩耗、そして疲労摩耗が発生しており、今後も摩耗の進行を傾向監視するため、以下の対策を推奨します。更油および油槽内の清掃潤滑油が汚染されていることから、油槽内は汚染されていると思われます。更油をする際には、油槽内を清掃し、更油する新油もNAS級程度の清浄な潤滑油を更油することを推奨します。定期的な分析定期的に分析を実施することにより、データの変化から異常の兆候を早期に発見することが可能となります。また、今回は対象設備の初回分析であるため、あと最低でも回分析を実施し、分析データの変化から今後の分析周期を検討することを推奨します。今後、切削摩耗や凝着摩耗の進行が懸念されるため、出来るだけ早めに回目の分析を実施することを推奨します。はフェログラフィーおよびSOAP-Tの結果から総合的に判断した結果、継続使用は可能ですが、機器の機能を保持するためにも傾向管理が有用と考えます。フェログラフィー【定量分析：Is値】Is値は異常摩耗の早期発見パラメータのつで、摩耗粒子を定量化するために用います。今回のIs値はの乗と高い値でした。フェログラフィー【定性分析：摩耗粒子および摩耗形態観察】分析結果から比較的多く観察された摩耗粒子は、以下の通りでした。正常な摩耗粒子・潤滑状態が正常なマイルド摩耗により発生。切削粒子・異物や金属表面の微小突起による切削摩耗により発生。シビア粒子・潤滑状態がやや厳しい凝着摩耗により発生。金属潤滑部が局部的に油膜切れを起していると考えられます。フリクションポリマ・局部的に高圧・高温となる場合に発生。鉄錆等・外部から混入したと考えられます。観察された摩耗粒子の中でも切削粒子、シビア粒子は、注意が必要です。摩耗形態の中でも切削摩耗は摩耗進行速度が速く、転がり軸受でこの摩耗形態が発生した場合には寿命が分の程度に低下することも知られており、切削摩耗により生じた軌道面の損傷が起点となって、転がり軸受の寿命となるフレーキングに進展することから、傾向監視が必要です。シビア粒子、黒錆は、凝着摩耗に分類されます。これらの摩耗粒子は、軌道面で凝着、破断を繰り返し、この過程で生じる移着粒子が成長して摩耗粒子となります。そのため、軌道面では局部的に油膜切れが発生していることを示しています。この状態が継続した場合、摩耗粒子のサイズは徐々に大型化していき、軸受の損傷に至る場合がありますので、傾向監視が必要です。Iカップリング発光分光分析【SOAP-T】検出された金属元素から発生箇所を推定すると、以下の通りでした。鉄、銅、ニッケル、亜鉛・軸受等リン・添加剤カルシウム、アルミニウム、ナトリウム・外部混入異物計数汚染度は当社推奨の管理限界値を超えていました。計数汚染度計数汚染度は、NAS級以上と当社推奨の管理限界値NAS級を超えていました。重量汚染度は、mg/mlと当社推奨の管理限界値mg/ml以下であり、良好と判断します。光学顕微鏡写真重量汚染度で濾過したフィルタ表面上の夾雑物を光学顕微鏡で観察した結果、金属片、鉄錆、砂等が観察されました。は良好と判断します。粘度粘度は、.mm/sと新油値.mm/sに比較して、粘度変化率は-.％で、当社推奨の管理限界値である±％以内であり、良好と判断します。水分は、.ppmと当社推奨の管理限界値の以下であり、良好と判断します。酸価は、.mgKOH/gと新油値.mgKOH/g以下であり、良好と判断します。IRIRチャートの結果、新油と使用油のスペクトルパターンはほぼ一致し、また、油劣化の兆候を示すカルボン酸の吸収が確認されていないことから、良好と判断します。
報告№109-09249 報告№111-00170 | 分析№109-001747 分析№111-000919 | 111-000919 | 潤滑油は継続使用可能な状態であり、また運転中における潤滑状態も正常であったものと判断します。本試料油は、汚染や摩耗に関するデータが異常として出やすいドレンバルブから採油されたにもかかわらず、分析の結果は全ての分析項目の値が当社推奨の管理基準値を満たしており、新油分析値との比較結果も問題となる値はありませんでした。分析結果特性低下特性低下に係るパラメータの分析結果は良好と判断します。粘度粘度はmm/sと新油値mm/sに対する粘度変化率は-％で、当社推奨の管理限界値である±％以内にあり、良好と判断します。全酸価添加タービン油の全酸価は、油メーカによって初期値が違うため統一した管理基準を設定するのが困難であることから、当社では管理限界値を設定しておらず、新油分析値との比較及び他の分析項目の結果より全酸価の状態判断を行います。その結果、全酸価は.mgKOH/gと新油値.mgKOH/gに比較して若干高くなっていますが、IRチャートに示すように劣化の兆候として現れるカルボン酸などの有機物・有機化合物の発生が確認されていないことから、良好と判断します。酸化安定度酸化安定度はminであり、当社推奨の管理限界値のmin以上であることから良好と判断します。有機物・有機化合物有機物・有機化合物は、IRチャートによる新油分析値との比較の結果、cm-付近に劣化の兆候を示すカルボン酸の吸収が確認されていないことから、良好と判断します。色相はL.であり、新油値のL.に比較して変化はないことから、良好と判断します。汚染に係るパラメータの分析結果は良好と判断します。水分は.ppmであり、当社推奨の管理限界値の以下であることから良好と判断します。汚染粒子数はNAS級であり、当社推奨の管理限界値のNAS級以内であることから良好と判断します。汚染度物重量は.mg/mlであり、当社推奨の管理限界値のmg/ml以内であることから良好と判断します。摩耗運転中における潤滑状態は正常であったものと判断します。異常摩耗の早期発見パラメータであるフェログラフィーのIs値がのマイナス乗と当社基準値と比較して良好の範囲にあったことから、潤滑箇所の潤滑状態は正常と判断します。金属濃度SOAP法により金属濃度を測定した結果、金属元素は検出されませんでした。金属濃度酸溶解法により金属濃度を測定した結果、潤滑箇所で発生する金属接触によって検出される銅が、外部から混入したと思われるカルシウムが、ナトリウムが検出されましたが僅かであり良好と判断します。
報告№109-09136 | 分析№109-001160 | 113-001967 | 減速機減速機は継続使用可能な状態にあると判断します。但し、将来的な摩耗進行の有無を確認するためにも傾向監視を継続することが有効です。潤滑油潤滑油は粘度の上昇が確認されました。また、油名が不明であることから、性能評価をすることが出来ませんでしたので、に示す内容をご確認ください。定期的な分析摩耗推移の傾向を把握し、摩耗進行の将来予測を行うために、定期的に分析を実施することを推奨します。粘度グレードの再確認、更油ご提供いただいた情報では粘度グレードがVGであるにもかかわらず、試料油の粘度は.mm/sと粘度グレードが異なっていました。粘度グレードの再確認および粘度が適正でない場合は、更油を推奨します。新油の分析粘度、塩基価は、油の性能を評価するパラメータの一種です。油の性能低下は、新油との比較が必要なことから、未使用油の提供および分析による比較評価を推奨します。はフェログラフィーおよびSOAP-Tの結果から総合的に判断した結果、継続使用は可能ですが、機器の機能を保持するためにも傾向管理が有用と考えます。フェログラフィー【定量分析：Is値】Is値は異常摩耗の早期発見パラメータのつで、摩耗を定量化するために用います。Is値はの乗と低い値でした。フェログラフィー【定性分析：摩耗粒子の形態観察】比較的多く観察された粒子は、以下の通りです。正常な摩耗粒子・潤滑状態が正常なマイルド摩耗により発生。切削粒子・異物や金属表面の微小突起による切削摩耗により発生。シビア粒子・潤滑状態がやや厳しい凝着摩耗により発生。金属潤滑部が局部的に油膜切れを起していると考えられます。疲労摩耗粒子・繰返し応力を受けて発生。観察された摩耗粒子の中でも切削粒子、シビア粒子は、将来的に異常摩耗へ進展する可能性を示唆しているため、傾向監視が必要と思われます。詳細は、別紙傾向監視が必要な摩耗粒子をご覧ください。Iカップリング発光分光分析【SOAP-T】摩耗発生箇所は、以下のように推定します。鉄、鉛、銅、アンチモン、錫・ギヤ、軸受等リン、亜鉛、モリブデン・添加剤カルシウム、バリウム、アルミニウム、ケイ素、ナトリウム、マグネシウム・外部混入異物銅を使用した箇所の溶出・摩耗SOAP-Tの結果、銅がppm検出されたことから、銅を使用した箇所の溶出・摩耗が発生していると思われます。銅は、転がり軸受の保持器で使用されている場合があり、保持器の摩耗が進行することで転動体とのギャップが大きくなると共に振動が増大し、摩耗の進行につながることが懸念されます。さらに、銅以外にも鉛、錫、アンチモンが検出されたことから、材質は鉛青銅であると推定します。この材質は、すべり軸受の材料として資料されていることがあります。減速機の構造にもよりますが、遊星歯車減速機の場合、すべり軸受から摩耗している可能性が考えられます。粘度粘度は.mm/sでした。尚、本試料油の粘度グレードがVGであることを基に評価すると、粘度変化率は+％で、当社推奨の管理限界値である±％を超えていました。適正な粘度範囲で使用していない場合、粘性抵抗が増大することにより、油温が上昇して、油劣化の進行に繋がることが懸念されます。新油との比較による評価が必要です。水分はppmと当社推奨の管理限界値以下であり、良好でした。酸価は.mgKOH/gでした。新油との比較による評価が必要です。
報告№109-09136 報告№112-00537 | 分析№109-001160 分析№112-002208 | 112-002208 | 潤滑油は継続使用可能な状態にあると判断します。粘度、全酸価、IR、RBOTの各データは良好でした。油の余寿命は、使用油の使用期間または使用時間が不明であったため、ご依頼の油の余寿命に関する検討は行えませんでした。ただし、今回の結果がmin、新油値がminであることから、使用期間を仮にヶ月間と仮定すれば余寿命は十二分にあると言えます。可能であれば、使用期間、あるいは使用時間の情報をご提供下さい。水分は良好でした。
報告№108-5071 報告№110-00714 | 分析№108-02721 分析№110-003322 | 110-003322 | 潤滑油は継続続使用可能な状態にあるものの、今後は障害予防を目的に以下の対策を推奨します。分析周期の短縮今後、全酸価の上昇が予測されますので、分析周期を短縮して傾向監視を強化することを推奨します。定期的な分析水分が前回同様に新油に比較して高い値を示しています。使用油であるAlphasynPGは、ポリグリコールベースの合成ギヤオイルであるため、水分を吸収しやすい特性があります。今後は定期的な分析により、水分濃度の増加とともに水分の影響による腐食摩耗の発生に注意し管理されることを推奨します。分析結果水分が新油に比較してやや高い値でした。粘度粘度はmm/sと新油値.mm/sに比較して、粘度変化率は-％で、当社推奨の管理限界値である±％以内にあり、良好と判断します。泡立ち試験泡立ち試験は-と新油と同レベルにあることから、良好と判断します。水分はppmと新油値より高い値でした。全酸価全酸価はmgKOH/gと新油値.mgKOH/gに比較して高いものの、IRの結果で油劣化の兆候を示すカルボン酸の吸収が確認されていないことから、良好と判断します。
|  | 113-000576 | 油中の汚染度がやや高いものの、潤滑油の劣化はなく、潤滑油は継続使用可能と判断します。軸受は継続使用可能な状態にあると判断します。定期的な分析油中の汚染度がやや高いことから、今後、汚染物の噛み込みによる摩耗の進行が懸念されるため、定期的に分析を実施することを推奨します。ご提供いただいた新油テラスSVは、本試料油テラスオイルSTと添加剤成分が異なるため、当社が保有するテラスオイルSTの新油データとの比較によって評価を行いました。はフェログラフィーおよびSOAP-Tの結果から総合的に判断した結果、正常な状態にあると考えられます。フェログラフィー【定量分析：Is値】Is値は異常摩耗の早期発見パラメータのつで、摩耗程度を定量化するために用います。今回のIs値はの乗と、低い値でした。フェログラフィー【定性分析：摩耗粒子および摩耗形態観察】分析結果から観察された代表的な粒子は、以下の通りでした。鉄錆、砂等・外部から混入したと考えられます。Iカップリング発光分光分析【SOAP-T】検出された金属元素から発生箇所を推定すると、以下の通りでした。鉄、鉛、銅、錫・軸受等リン・添加剤カルシウム、ナトリウム・外部混入異物計数汚染度はNAS級と、当社推奨の管理限界値以下にあるものの、やや高い値でした。SOAP-Tで鉄が検出され、フェログラフィーの粒子観察で、鉄錆、砂等が観察されたことから、汚染度が高い要因は外部混入異物の影響と思われます。粘度、水分、酸価、IRの各データは良好でした。
報告№109-09136 報告№112-00561 | 分析№109-001160 分析№112-002302 | 112-002302_date130318 | グリース分析の結果、グリースはちょう度の低下が確認されていることから、以下の対策を推奨します。軸受分析の結果、軸受は継続使用可能な状態にあると判断します。但し、将来的な摩耗進行の有無を確認するためにも傾向監視を継続することが有効です。グリースの交換ちょう度の低下がみられ、グリースが硬化していることが確認されました。今後、油分の流動性がなくなり、軸受等で良好な油膜が保持されにくくなる可能性があるため、グリースの交換を推奨します。定期的な分析前回観察された凝着摩耗粒子は今回比較的少なかったものの、今後懸念される摩耗の進行を監視するため、定期的に分析を実施することを推奨します。診断結果グリースのちょう度は当社推奨の管理限界値を超えていました。ちょう度前回に比較して今回のちょう度はからに上昇しました。当社推奨の管理上限値のより若干低くなっており、グリースが硬化していることが分かりました。硬化したグリースを使用した場合、油分の流動性がなくなり、軸受等で良好な油膜が保持されにくくなる可能性があります。滴点前回に比較して今回の滴点は、からに上昇しました。新グリース値のに比較して低下しているものの、良好と判断します。酸価前回に比較して今回の酸価は、mgKOH/gからmgKOH/gに低下していました。新グリース値のmgKOH/g以下であり、良好と判断します。IRIRチャートの結果、新グリースと使用グリースのスペクトルパターンはほぼ一致し、また、油劣化の兆候を示すカルボン酸の吸収が確認されていないことから、良好と判断します。水分グリースの水分は、と新グリース値に比較して高いものの、良好の範囲にあると判断します。はフェログラフィーおよびSOAP-Tの結果から総合的に判断した結果、継続使用は可能ですが、機器の機能を保持するためにも傾向管理が有用と考えます。フェログラフィー【定性分析：摩耗粒子および摩耗形態観察】分析結果から比較的多く観察された粒子は、以下の通りでした。正常な摩耗粒子・潤滑状態が正常なマイルド摩耗により発生。Iカップリング発光分光分析【SOAP-T】検出された金属元素から発生箇所を推定すると、以下の通りでした。鉄、鉛、ニッケル、錫・軸受等リン、亜鉛、カルシウム、ナトリウム、マグネシウム・添加剤、増ちょう剤、外部混入異物等鉄以外に、錫が比較的高い値でした。錫が含まれている材質には、一般にすべり軸受に使用されるホワイトメタルがありますが、本軸受は転がり軸受であり、材質でホワイトメタルを使用している箇所は確認されませんでした。その他に使用している箇所として考えられるのは、転がり軸受の保持器が考えられます。保持器の材質は、鋼板SリンCC、銅合金、アルミ合金、樹脂などを使用することがあります。この中で、これらの元素が含まれている材質はアルミ合金が該当しますが、グリース分析の結果から検出されたアルミニウム濃は検出されていないことから、保持器が摩耗したものである可能性は低いと考えられました。グリースは流動性が低く、新グリースを補給しても油槽内にある全てのグリースが入れ替わることは困難であることから、今回使用されているグリースに入っていない成分が検出された要因は、以前使用していたグリースに含まれていた金属成分が、今回の使用グリースと混合して検出されたと推定されます。
報告№106-6092 報告№106-6092 | 分析№106-02081 分析№106-02081 | 106-02081 | 目的トライボ診断を実施し、、汚染度、機器の潤滑状態を確認する。分解点検が必要かを判断する。考察分析の結果、摩耗粒子形態観察で金属接触が厳しい場合に発生するシビア粒子が多く観察されたものの、時間使用した時点でもギヤ歯面は継続使用可能な状況にあり、分解点検の必要はないものと判断します。時間使用して今回のようなデータになっていた場合、今回観察された摩耗量の発生では問題はないと思われますが、金属接触が厳しい場合に発生するシビア粒子が観察されたことから、念のためヶ月後に再度分析を実施し、摩耗の進行状況を確認されることを推奨します。これらのことは、異常摩耗の早期発見パラメータであるフェログラフィーのIs値がの乗と良好の範囲にあるものの、摩耗粒子形態観察の結果、金属接触が厳しい場合に発生するシビア粒子が多く観察されたこと以上のことから判断しました。トライボ診断では、ギヤのバックラッシの増加量を分析結果から計算し、ギヤの摩耗状況を確認できますので、構造が確認できる図面、ギヤの形式、歯形、モジュール、歯数、回転数、増速比、歯幅をお知らせ下さい。計算結果をご報告いたします。は良好と判断します。粘度は良好と判断します。粘度は.mm/sと新油値.mm/sに比較して、粘度変化率は-.％で、当社推奨の管理基準値である±％以内にあり、良好と判断します。水分は良好と判断します。水分はppmと当社推奨の管理限界値の以下であり、良好と判断します。全酸価は良好と判断します。全酸価は.mgKOH/gと新油値.mgKOH/gに比較して高い値を示しているものの、IRの結果で油劣化の兆候を示すカルボン酸が確認されていないことから、良好と判断します。IRの結果、良好と判断します。IRの結果、油劣化の兆候を示すカルボン酸の吸収が確認されていないことから、良好と判断します。RBOTの結果、良好と判断します。RBOTはminと当社推奨の管理限界値のmin以上であり、良好と判断します。計数汚染度は良好と判断します。計数汚染度は良好と判断します。計数汚染度はNAS級と当社推奨の管理限界値のNAS級以内であり、良好と判断します。重量汚染度は.mg/mlでした。重量汚染度は.mg/mlでした。機器の潤滑状態摩耗粒子形態観察、金属接触が厳しい場合に発生するシビア粒子が多く観察されました。SOAPの結果は良好です。SOAPの結果、油の添加剤成分であるリンがppm、ケイ素がppm、外部から混入したアルミニウムがppm検出されました。D－SOAPの結果は良好です。D－SOAPの結果、鉄が、外部から混入したカルシウムが、ナトリウムが検出されました。フェログラフィーの結果、金属接触が厳しい場合に発生するシビア粒子が多く観察されました。異常摩耗の早期発見パラメータであるフェログラフィーのIs値がの乗と良好の範囲にあるものの、摩耗粒子形態観察の結果、金属接触が厳しい場合に発生するシビア粒子が多く観察されました。
報告№109-09375 報告№109-09375 | 分析№109-002508 分析№109-002508 | 109-002508 | 結論定期的に分析を実施し、摩耗および酸化劣化の進行状況を監視されることを推奨します。は良好と判断します。計数汚染度計数汚染度はNAS級と当社推奨の管理限界値のNAS級以内にあり、良好と判断します。重量汚染度は.mg/mlと当社推奨の管理限界値のmg/ml以内にあり、良好と判断します。機器の潤滑状態SOAPの結果、銅が多く検出されました。SOAPSOAPの結果、油の添加剤成分であるリン、亜鉛が検出されました。一方、銅が検出されました。銅を使用した部分の溶出が発生していると考えられます。この溶出は検出された亜鉛系添加剤の成分と銅が反応し、溶出することが知られています。銅濃度は別紙鉱油の酸化に対する金属触媒の影響に示すように銅濃度が増加すると酸化速度が速まりますので、酸化劣化の進行状況を全酸価の変化で監視されることを推奨します。D－SOAPD－SOAPの結果、摩耗により発生する鉄および錫が検出されていないことから、良好と判断します。フェログラフィー異常摩耗の早期発見パラメータであるフェログラフィーのIs値がのマイナス乗と良好の範囲にあることから、潤滑状態は正常と判断します。
報告№108-0379 報告№108-0379 | 分析№108-02521 分析№108-02521 | 108-02521 | 、汚染度、軸受の潤滑状態を確認する。本試料油は、採油できた量が少なかったため、重量汚染度は参考値としてお考え下さい。軸受の潤滑状態分析の結果、計数汚染度がNAS級とやや高い値です。また、異常摩耗の早期発見パラメータであるフェログラフィーのIs値が高いの乗となっています。摩耗粒子の形態観察で異物の噛み込みなどで発生する切削粒子、金属接触が厳しい場合に発生するシビア粒子、局部的に高圧・高温となる場合に発生するフリクションポリマが多く観察されています。更にSOAP／D－SOAPで鉄、SOAPでケイ素が検出されたことから、汚染度が高い要因は、摩耗と外部混入異物の影響と考えられます。観察された摩耗粒子から判る摩耗形態は、切削摩耗と凝着摩耗であり、これらの形態が混在していることが確認されています。特に切削摩耗は異物が混入していない状態に比較して、摩耗進行速度が速く注意が必要です。転がり軸受でこの摩耗形態が発生した場合、寿命が分の程度に低下することも知られています。フリクションポリマは、タービン油が軸受摺動面で高圧下に押し込められ、高圧状態になると同時に、圧縮熱も発生して高温状態になります。その結果、潤滑油が重合して発生することが知られています。そのため、高温高圧状態の解消がなされなければ、潤滑油は劣化する場合があります。今後さらに摩耗が進行し、転がり軸受では寿命の指標となるフレーキングに進展することと油劣化の進行が懸念されるため、油槽内を清掃されると共に、運転再開後ヶ月以内に再度分析を実施し、摩耗の進行状況を確認されることを推奨します。ケイ素の検出ケイ素がppm検出されています。一般に、潤滑油中からケイ素が検出された場合の原因として、油の消泡剤として使用されるシリコン系の添加剤が検出されるフェログラフィーおよびフィルタ表面の異物観察で砂が多く観察され、これが検出されるシリコングリースをシール部に塗布している場合、このシリコングリースが潤滑油に混入して検出されるなどが挙げられますが、今回の原因は、フェログラフィーおよびフィルタで砂はあまり観察されなかったことから、以外の可能性が考えられます。およびについては、分析結果では確認することが出来ませんので、原因を絞込むため、消泡剤の投与をしていないか、また、シリコングリースを使用している箇所があるかについてご確認下さい。を示すRBOTを除く項目は良好です。RBOTがminと新油値のminからmin減少しています。使用開始時期が不明であるため減少傾向を確認することは出来ませんでしたが、今後の使用状況によっては酸化防止剤の減少により劣化が急速に進み、添加剤の効果がなくなり基油の劣化に進展することも懸念されます。尚、今回の採油で全量が入れ替わったと思われますが、今後も同様に油の劣化が進行することが懸念されますので、定期的に分析を実施し、劣化の進行速度を確認することを推奨します。
報告№109-09249 報告№111-00550 | 分析№109-001747 分析№111-002540 | 111-002540_date120229 | 潤滑油および対象設備は継続使用可能な状態であると判断します。但し、異種油の混入および油名が違う可能性があり、油中の汚染度が高く、今後も摩耗の進行を傾向監視するため、以下の対策を推奨します。定期的な分析摩耗の進行を監視するため、定期的に分析を実施し、摩耗の進行状況を確認することを推奨します。濾過油中の汚染度が高く、観察された異物が軸受摺動面やギヤ歯面に噛み込み摩耗が進行することが懸念されるため、濾過を推奨します。異種油の混入および油名の再確認有機物・有機化合物の結果、新油と異なるピークが確認されたことから、異種油の混入の有無および油名の再確認を推奨します。シリコン系のグリースや添加剤の確認シリコン系の添加剤やグリースを使用している箇所があるかについてご確認下さい。フェログラフィー異常摩耗の早期発見パラメータとして摩耗粒子を定量化して評価するフェログラフィーのIs値は、潤滑状態が正常なの乗でした。摩耗粒子の形態で比較的多く観察された粒子は、外部から混入したと思われる鉄錆等でした。Iカップリング発光分光分析供試の潤滑油を分析した結果、検出された金属元素は、油中金属元素の結果表に示すように、鉄、鉛、銅、錫、亜鉛、カルシウム、ケイ素、ナトリウムでした。検出されたこれらの金属元素から発生箇所を推定すると鉄、鉛、銅、錫、亜鉛・ギヤ・軸受等カルシウム、ケイ素、ナトリウム・外部混入異物であると思われます。ケイ素の検出金属濃度でケイ素がppm検出されました。一般に、潤滑油中からケイ素が検出された場合の原因として、シリコン油或いは、シリコン系の添加剤が検出されるフェログラフィーおよびフィルタ表面の異物観察で砂が多く観察されて検出されるシリコングリースをシール部に塗布している場合、このシリコングリースが潤滑油に混入して検出されるなどが挙げられますが、今回検出が比較的高濃度であることからの可能性が考えられます。については、分析結果では確認することが出来ませんので、これに関する情報があれば提供をお願いします。汚染粒子数は当社推奨の管理限界値を超えていました。フィルタ表面の異物観察で鉄錆、砂等が観察されたことから、汚染度が高い要因は、外部混入異物の影響と思われます。有機物・有機化合物有機物・有機化合物の結果、新油と異なるピークが確認されたことから、異種油が混入したか、或いは、油名が違う可能性が考えられます。今回の分析結果だけでは異種油の特定は出来ませんが、現状では異種油等の混入が原因となる油の劣化は確認されていませんので、早急な対策を行う必要はないと思われます。分析結果特性低下特性低下に係るパラメータの分析結果は、IRチャートの結果から新油との相違点が確認されたことから異種油の混入、或いは、油名が違う可能性が考えられました。粘度粘度はmm/sと新油値.mm/sに対する粘度変化率は-.％で、当社推奨の管理限界値である±％以内にあり、良好と判断します。全酸価添加油の全酸価は、油メーカによって初期値が違うため統一した管理基準を設定するのが困難であることから、当社では管理限界値を設定しておらず、新油分析値との比較及び他の分析項目の結果より全酸価の状態判断を行います。その結果、全酸価は.mgKOH/gと新油値.mgKOH/gに比較して若干高くなっていますが、IRチャートに示すように劣化の兆候として現れるカルボン酸などの有機物・有機化合物の発生が確認されていないことから、良好と判断します。有機物・有機化合物有機物・有機化合物は、IRチャートによる新油分析値との比較の結果、cm-付近に劣化の兆候を示すカルボン酸の吸収が確認されていないことから、良好と判断します。但し、別紙IR吸収パターンの相違から分かるように、新油と異なる有機物・有機化合物の存在が確認されました。色相はLであり、新油値のLに比較して高い値でした。汚染に係るパラメータの分析結果は、汚染粒子数は当社推奨の管理限界値を超えていました。水分はppmであり、当社推奨の管理限界値の以下であることから良好と判断します。汚染粒子数はNAS級以上であり、当社推奨の管理限界値のNAS級を超えていました。汚染度物重量はmg/mlであり、当社推奨の管理限界値のmg/ml以内であることから良好と判断します。摩耗フェログラフィーによる摩耗粒子の観察の結果、外部から混入したと思われる鉄錆等が比較的多く観察されました。異常摩耗の早期発見パラメータであるフェログラフィーのIs値がの乗とやや高く、摩耗粒子の形態観察の結果、外部から混入したと思われる鉄錆等が比較的多く観察されました。金属濃度SOAP法により金属濃度を測定した結果、潤滑箇所で発生する金属接触によって検出される鉄がppm、鉛がppm、銅がppm、外部から混入したと思われるケイ素がppm、ナトリウムがppm検出されました。金属濃度酸溶解法により金属濃度を測定した結果、潤滑箇所で発生する金属接触によって検出される鉄がppm、銅がppm、錫が、亜鉛が、外部から混入したと思われるカルシウム、ナトリウムが共に検出されました。
報告№109-09249 報告№111-00162 | 分析№109-001747 分析№111-000803 | 111-000803 | 潤滑油および軸受は継続使用可能な状態であると判断します。但し、異物の噛み込みによる切削摩耗や油膜切れによる凝着摩耗の発生が確認されているため、今後は定期的に分析を実施し、摩耗の進行状況を確認することを推奨します。次回分析時期は、回転数をrpmと仮定すると、稼動時間が.時間以上経過すると摩耗の進行の有無を評価することが可能ですので、これを目安にご検討下さい。フェログラフィー異常摩耗の早期発見パラメータとして摩耗粒子を定量化して評価するフェログラフィーのIs値は、潤滑状態が厳しいの乗でした。摩耗粒子の形態で比較的多く観察された粒子は、潤滑状態が正常な場合に発生する摩耗粒子、異物の噛み込みにより発生する切削粒子、金属潤滑部が局部的に油膜切れを起して発生するシビア粒子、金属接触が厳しく、且つ、摩擦熱が高い場合に発生する黒錆でした。これらの摩耗粒子が観察された場合、潤滑部で発生している摩耗形態は、正常なマイルド摩耗、異物による切削摩耗と潤滑状態がやや厳しい凝着摩耗が発生していることが分かります。特に、切削摩耗は摩耗形態の中でも摩耗進行速度が速く、転がり軸受でこの摩耗形態が発生した場合には寿命が分の程度に低下することも知られています。切削摩耗により生じた軌道面の損傷が起点となって転がり軸受の寿命となるフレーキングに進展することが懸念されます。Iカップリング発光分光分析供試のタービン油を分析した結果、検出された金属は油中金属元素の結果表に示すように、鉄、銅、亜鉛、カルシウム、バリウム、ケイ素、ナトリウムでした。これら検出された金属元素から発生箇所を推定すると、鉄、銅・軸受等亜鉛、カルシウム、バリウム、ケイ素、ナトリウム・外部混入異物であると思われます。このうち、機械部品が摩耗したと思われる元素はのグループです。汚染粒子数はやや高く、汚染度物重量は当社推奨の管理限界値を超えていました。フィルタ表面の異物観察で金属片、鉄錆、砂等が観察されたことから、汚染度が高い要因は、摩耗と外部混入異物の影響と思われます。粘度、全酸価、酸化安定度、有機物・有機化合物の各データは良好でした。分析結果特性低下特性低下に係るパラメータの分析結果は良好と判断します。粘度粘度はmm/sと新油値mm/sに対する粘度変化率は+％で、当社推奨の管理限界値である±％以内にあり、良好と判断します。全酸価添加タービン油の全酸価は、油メーカによって初期値が違うため統一した管理基準を設定するのが困難であることから、当社では管理限界値を設定しておらず、新油分析値との比較及び他の分析項目の結果より全酸価の状態判断を行います。その結果、全酸価は.mgKOH/gと新油値.mgKOH/gに比較して若干高くなっていますが、IRチャートに示すように劣化の兆候として現れるカルボン酸などの有機物・有機化合物の発生が確認されていないことから、良好と判断します。酸化安定度酸化安定度はminであり、当社推奨の管理限界値のmin以上であることから良好と判断します。有機物・有機化合物有機物・有機化合物は、IRチャートによる新油分析値との比較の結果、cm-付近に劣化の兆候を示すカルボン酸の吸収が確認されていないことから、良好と判断します。色相はLであり、新油値のL.に比較して大きな変化はないことから、良好と判断します。汚染に係るパラメータの分析結果は、汚染粒子数はやや高く、汚染度物重量は当社推奨の管理限界値を超えていました。水分はであり、当社推奨の管理限界値の以下であることから良好と判断します。汚染粒子数はNAS級であり、当社推奨の管理限界値のNAS級以内であるものの、やや高い値でした。汚染度物重量はmg/mlであり、当社推奨の管理限界値のmg/mlを超えていました。摩耗フェログラフィーによる摩耗粒子の観察の結果、潤滑状態が正常な場合に発生する摩耗粒子、異物の噛み込みにより発生する切削粒子、金属潤滑部が局部的に油膜切れを起して発生するシビア粒子、金属接触が厳しく、且つ、摩擦熱が高い場合に発生する黒錆が比較的多く観察されました。異常摩耗の早期発見パラメータであるフェログラフィーのIs値がの乗と高く、摩耗粒子の形態観察の結果、潤滑状態が正常な場合に発生する摩耗粒子、異物の噛み込みにより発生する切削粒子、金属潤滑部が局部的に油膜切れを起して発生するシビア粒子、金属接触が厳しく、且つ、摩擦熱が高い場合に発生する黒錆が比較的多く観察されました。金属濃度SOAP法により金属濃度を測定した結果、外部から混入したと思われる亜鉛がppm、バリウム、ケイ素がppm検出されましたが僅かであり良好と判断します。金属濃度酸溶解法により金属濃度を測定した結果、潤滑箇所で発生する金属接触によって検出される鉄がppm、銅が、外部から混入したと思われる亜鉛が、カルシウム、バリウム、ナトリウムが検出されました。
報告№109-09094 報告№110-00147 | 分析№109-000952 分析№110-000608 | 110-000608 | 有機物・有機化合物試験で検出されたピークには新グリースと異なるピークが検出されました。結論IRの結果で新油と異なるピークが確認されたことから、グリース名が違うか、或いは、異種グリースが混入した可能性が考えられますので、確認する必要があります。≪状態監視とパラメータ≫分析の目的および各分析のパラメータは以下の通りです。特性低下目的：グリースの分析結果から、グリースの物理的性状や劣化傾向などを確認する。全酸価JISK赤外線吸収スペクトルJISKちょう度JISK滴点JISK摩耗目的：グリース中の摩耗粒子を分析する事により、回転・摺動部の潤滑状態、摩耗劣化の程度、余寿命などを解析する。摩耗診断電子顕微鏡観察JISKX線マイクロアナリシス油中金属濃度）JISK≪分析結果≫特性低下全酸価：良好全酸価.mgKOH/gは新油値の.mgKOH/g以内にあることから問題は無いと判断します。赤外線吸収スペクトル：良好ちょう度：良好ちょう度値はと当社推奨の管理限界値であるから以内に留まっています。滴点：良好滴点はと当社推奨の管理限界値であるから以内に留まっています。摩耗摩耗診断電子顕微鏡観察・X線マイクロアナリシス：今回は実施していません。油中金属濃度：今回は実施していません。
報告№109-09136 報告№111-00053 | 分析№109-001160 分析№111-000203 | 111-000203 | 更油からの使用時間をもとに潤滑油の余寿命を評価したところ、潤滑油は次回定検まで使用可能と判断できました。次回定検時に更油を実施しない場合は、酸化安定度を知るための分析を実施し、余寿命を確認することを推奨します。酸化安定度はminであり、当社推奨の管理限界値のmin以上であることから、良好と判断します。
報告№109-09136 報告№111-00114 | 分析№109-001160 分析№111-000597 | 111-000597 | 潤滑油および軸受は継続使用可能な状態あると判断します。SOAP／D－SOAPは良好でした。水分、計数汚染度は共に良好でした。粘度、全酸価、IR、RBOTの各データは良好でした。
報告№108-0411 報告№110-00186 | 分析№108-02745 分析№110-000731 | 110-000731 | ・摩耗状態摩耗状態は、潤滑油中に含まれる金属成分とその濃度を調査し、調査の結果から評価します。金属元素と濃度の分析は、試料油を以上の高温で発光させ、その光を分光器で分光し、分光によって得られた光の強度と金属固有の波長とから元素を特定するIカップリング発光分光分析法を用います。今回の試料はディーゼルエンジン油でしたが、検出された金属元素は、SOAPの結果表に示すように、鉄、鉛、銅、クロム、アンチモン、錫、リン、亜鉛、カルシウム、アルミニウム、ケイ素、ナトリウム、マグネシウムでした。これら検出された金属元素から発生箇所を推定すると、鉄、鉛、銅、クロム、アンチモン、錫・エンジン部品リン、亜鉛、カルシウム、マグネシウム・オイル添加剤アルミニウム、ケイ素、ナトリウム・外部混入異物であると思われます。このうち、機械部品が摩耗したと思われる元素はのグループです。検出された金属の粒子は、潤滑状態が正常な場合に発生するマイルド摩耗粒子、異物の噛み込みなどで発生する切削粒子、金属接触が厳しく、且つ、摩擦熱が高い場合に発生する黒錆であったことから、潤滑部では異物による切削摩耗、油膜破断による凝着摩耗が混在していることが分かりました。この摩耗状態は、異常摩耗の早期発見パラメータであるフェログラフィーのIs値であらわされますが、Is値がの乗と高い範囲にあり、シリンダ、ピストンリング、カムロール、クランクメタル等の潤滑部は厳しい潤滑状態に推移しつつあると推定されます。 ・粘度がmm/sと新油カタログ値の.mm/sに比較して、粘度変化率は-％で、当社推奨の管理限界値である±％を超えていました。一般に、内燃機関における粘度低下は、熱分解と低粘度油の混入、そして油種・油名の間違いなどが考えられます。熱分解による粘度低下は、燃焼による高温の影響でオイルが熱分解し低分子化することで低下しますが、同時にオイルの酸化防止剤も消耗し、その結果として全酸価が低下したり、あるいは熱分解によって粘着性のある劣化物も生成し、スラッジ量が増加したりするという現象がみられます。本試料油の場合は、分析の結果から全酸価の変化やスラッジ量の増加が見られないことから熱分解による粘度低下の可能性は低いと思われます。一方、低粘度油が混入して粘度が低下するケースでは、エンジン燃焼室から未燃焼燃料がオイルに混入した場合が考えられます。オイルに引火点の低い燃料油が混入すると、エンジン内での異常燃焼の発生につながることがあり、十分な注意が必要です。エンジン油中は適正な粘度範囲で使用していないと油膜切れなどによる金属接触が発生する場合がありますので、粘度低下には注意が必要です。水分はと当社推奨の管理限界値を超えていました。今後、水分の影響で発錆し、その影響で摩耗が発生する懸念があります。結論対象設備は継続使用可能な状態にあるものの、潤滑油は以下の対策が必要です。対処方法について今後の対策は、比較的短期日に実施する更油または濾過が挙げられます。これにより水分や固形異物の汚染物を除去し、摩耗や腐食などにより二次的に発生する摩耗を予防することを推奨します。なお、現在発生している切削摩耗の発生原因である摩耗粒子等の硬い異物を除去することで摩耗の進行が抑制できますので、可能であればエンジンオイルの循環濾過を実施し、内部を洗浄されることを併せて推奨します。次回診断の推奨について本機関の潤滑部は、精密な濾過により継続使用が可能な状況ですので、これらの対策を実施された場合は、その直後に今回と同様の分析を実施し、今後傾向管理をするための初期値を取ることを推奨します。初期値を取った後の分析周期は、ヶ月後、ヶ月後、年後とし、良好な状態が継続していることが確認できたら、年目以降は年に度程度とされることを推奨します。濾過ができない場合は、分析項目は今回同様とし、分析周期を短周期にされることを推奨します。分析周期は、運転状況により検討する必要があります。また、理論的に採油周期を検討する必要がありますので、油の循環の有無および循環量、機関の回転数をお知らせ下さい。尚、を示す粘度、全酸価、全塩基価、IRのデータは新油データを基準として評価しています。今回は当社に新油データがなかったためカタログ値で判断しましたが、今後は現在充填用に使用している新油を分析し、そのデータを基準に管理されることを推奨します。粘度、水分は当社推奨の管理限界値を超えていました。油の劣化状況をより精密に判定するには新油との比較が必要です。現在使用している貴排水機場保有の新油をご提供下さい。粘度粘度はmm/sと新油カタログ値.mm/sに比較して、粘度変化率は-％で、当社推奨の管理限界値である±％を超えていました。尚、粘度は現在使用している貴排水機場保有の新油分析結果を基準に管理する方法が望ましく、次回分析までに新油をご提供下さい。水分はと当社推奨の管理限界値のを超えていました。全酸価全酸価はmgKOH/gと新油カタログ値mgKOH/gに比較して高いものの、IRの結果で油劣化の兆候を示すカルボン酸の吸収が確認されていないことから、良好と判断します。尚、全酸価は現在使用している貴排水機場保有の新油の分析結果を基準に管理する方法が望ましいため、新油をご提供下さい。全塩基価全塩基価はmgKOH/gと新油カタログ値.mgKOH/g以上にあることから、良好と判断します。尚、全塩基価は現在使用している貴排水機場保有の新油分析結果を基準に管理する方法が望ましく、次回分析まで新油をご提供下さい。IRIRの結果、油劣化の兆候を示すカルボン酸の吸収が確認されていないことから、良好と判断します。尚、IRは現在使用している貴排水機場保有の新油の分析結果を基準に管理する方法が望ましいため、新油をご提供下さい。計数汚染度は汚染されていました。計数汚染度計数汚染度はNAS級と汚染されていました。重量汚染度はmg/mlでした。粒度分布粒度分布は.～.μmの範囲にあり、.μmにピークが確認されました。機器の潤滑状態摩耗粒子診断の結果、潤滑状態が正常な場合に発生するマイルド摩耗粒子、異物の噛み込みなどで発生する切削粒子、金属接触が厳しく、且つ、摩擦熱が高い場合に発生する黒錆が比較的多く観察されました。SOAPによる油中金属濃度SOAPによる油中金属濃度の結果、鉄、鉛、銅、油の添加剤成分と思われるリン、亜鉛、カルシウム、マグネシウム、外部から混入したと思われるアルミニウム、ケイ素が検出されました。SOAPによる油中金属濃度SOAPによる油中金属濃度の結果、鉄、鉛、クロム、アンチモン、錫、油の添加剤成分と思われるリン、亜鉛、カルシウム、マグネシウム、外部から混入したと思われるアルミニウム、ナトリウムが検出されました。摩耗粒子診断摩耗粒子診断の結果、異常摩耗の早期発見パラメータであるIs値がの乗と高く、潤滑状態が正常な場合に発生するマイルド摩耗粒子、異物の噛み込みなどで発生する切削粒子、金属接触が厳しく、且つ、摩擦熱が高い場合に発生する黒錆が比較的多く観察されました。
報告№109-09136 報告№112-00363 | 分析№109-001160 分析№112-001505 | 112-001505 | 更油からの経過日数をもとに潤滑油の余寿命を評価したところ、潤滑油は定検までのヶ月間は使用可能と判断できました。次回定検時に更油を実施しない場合は、酸化安定度を知るための分析を実施し、余寿命を確認することを推奨します。酸化安定度はminであり、当社推奨の管理限界値のmin以上であることから、良好と判断します。
報告№109-09136 報告№110-00171 | 分析№109-001160 分析№110-000682 | 110-000682 | ・摩耗状態検出されたこれらの金属は、粒子観察の結果から金属潤滑部が局部的に油膜切れを起して発生するシビア粒子、繰返し応力を受けて発生する疲労摩耗粒子でした。これらのことから、軸受軌道面では凝着摩耗疲労摩耗が混在して発生していることが分かりました。本軸受は、異常摩耗の早期発見パラメータであるフェログラフィーのIs値がの乗とやや高い値であり、転がり軸受の寿命の指標となるμmサイズ以下の摩耗粒子が観察されたことから、軌道面には微小なフレーキングの発生があると推定されました。Is値は、軸受の潤滑状態の厳しさを示す指標であり、その値がの乗で、疲労摩耗により発生した摩耗粒子のサイズがやや大型であることが確認されたことから、疲労摩耗の進展期に入っている可能性があると思われました。結論軸受は継続使用可能な状態にあるものの、以下の対策が必要です。今後、定期的に分析を実施し疲労摩耗の進行を監視することを推奨します。
|  | 113-000327 | 潤滑油の劣化はないものの、水分濃度が推奨する基準を上回っていました。対象設備は継続使用可能な状態にあると判断します。但し、ピストンリングの摩耗に関与しているカルシウムの濃度が比較的高いことから、対象設備はピストンリングに若干の摩耗が発生していると推定されました。弊社のこれまでの研究と実績では、ピストンリングが摩耗してくると、シリンダとのギャップが徐々に増大し、SOAP-T法で検出される固形物のカルシウム濃度が高濃度になってくることがわかっています。カルシウム化合物はコンロッドメタルやクランクメタルの摩耗を促進させる懸念があります。前回に比較してカルシウム濃度がppmからppmとやや低下し、カルシウム濃度の増加はなく安定していると思われますが、推奨管理値のに近い値となっており、分解点検を要するか、或いは、あと回程度分析してデータを傾向監視して点検の判断を行うかのグレーなエリアにあります。現時点では継続使用に問題はないと判断しますが、可能であれば、引き続きカルシウム濃度の増加傾向を見た上で、分解点検の判断することを推奨します。更油或いは部分更油による水分濃度の調整水分の影響により金属表面で腐食摩耗が発生し、発生した鉄錆等の粒子が潤滑部に噛み込み摩耗が進行することがありますので、更油或いは部分更油などにより相対的に水分濃度を低くするなどの方法を推奨します。定期的な分析定期的な潤滑油分析によるトライボ診断を実施することにより、分析データの変化から異常の兆候を早期に発見することが可能となります。また、今回は対象設備の初回分析であるため、最低でもあと回分析を実施し、今後懸念されるカルシウム濃度の増加、凝着摩耗の進行を監視することを推奨します。はフェログラフィーおよびSOAP-Tの結果から総合的に判断した結果、継続使用は可能ですが、今後の機器の機能を確認するためにも傾向管理が有用と考えます。フェログラフィー【定量分析：Is値】Is値は異常摩耗の早期発見パラメータのつで、摩耗粒子を定量化するために用います。今回のIs値はの乗とやや高い値でした。フェログラフィー【定性分析：摩耗粒子および摩耗形態観察】分析結果から観察された代表的な粒子は、以下の通りでした。正常な摩耗粒子・潤滑状態が正常なマイルド摩耗により発生。シビア粒子・潤滑状態がやや厳しい凝着摩耗により発生。金属潤滑部が局部的に油膜切れを起していると考えられます。フリクションポリマ・局部的に高圧・高温となる場合に発生。観察された摩耗粒子の中でもシビア粒子は、将来的な摩耗の進行に繋がる可能性を示唆しているため、傾向監視が必要と思われます。シビア粒子は凝着摩耗に分類されます。この摩耗粒子は、摺動面で凝着、破断を繰り返し、この過程で生じる移着粒子が成長して摩耗粒子となります。そのため、摺動面では局部的に油膜切れが発生していることを示しています。この状態が継続した場合、摩耗粒子のサイズは徐々に大型化していき、設備の損傷に至る場合がありますので、傾向監視が必要です。Iカップリング発光分光分析【SOAP-T】検出された金属元素から発生箇所を推定すると、以下の通りでした。鉄、鉛、銅・エンジン部品リン、亜鉛、カルシウム・添加剤アルミニウム、ナトリウム、マグネシウム、ホウ素・外部混入異物銅を使用した箇所の溶出・摩耗SOAP-Tで、銅がppm検出されました。潤滑油系統内で銅を使用している箇所は、潤滑油冷却器の配管などが考えられます。この箇所で溶出・摩耗が発生する場合は以下のことが考えられます。・潤滑油冷却器の配管で摩耗していた場合、配管取付け部に緩みが生じて配管が振動し、継手部が外れたり、亀裂が生じて冷却水の混入にいたる場合があります。・亜鉛系添加剤の影響により、潤滑油冷却器の配管で溶出していた場合、ピンホールが発生して冷却水の混入に至る場合があります。今後、油劣化の進行や水分濃度が上昇することに注意が必要です。鉛を使用した箇所の溶出・摩耗SOAP-Tで、鉛が検出されました。亜鉛系添加剤を使用している潤滑油で鉛が検出される場合、潤滑系統内で鉛を使用した箇所が亜鉛系添加剤の影響により溶出することが知られています。今後、濃度の増加とともに酸化速度が加速することから油劣化の進行に注意が必要です。カルシウムの析出SOAP-Tでカルシウムがppm検出されました。この影響については、別紙カルシウムの析出をご覧ください。計数汚染度計数汚染度はNAS級以上とやや汚染されていました。重量汚染度はmg/mlとやや汚染されていました。光学顕微鏡写真重量汚染度で濾過したフィルタ表面上の夾雑物を光学顕微鏡で観察した結果、金属片、鉄錆、砂等が観察されました。粘度粘度はmm/sと新油値.mm/sに比較して、粘度変化率は-％で、当社推奨の管理限界値である±％以内にあり、良好と判断します。水分はppmと当社推奨の管理限界値を超えていました。今後、水分の影響でエンジン内部に錆が発生し、その影響で摩耗が発生する懸念があります。酸価・IR酸価劣化の進行度は、酸価およびIRの結果から総合的に判断します。酸価は、gKOH/gと新油値mgKOH/g以下にあり、IRチャートの結果、油劣化の兆候を示すカルボン酸の吸収が確認されていないことから、酸化劣化していないと判断します。塩基価が.mgKOH/gと当社推奨の管理限界値mgKOH/g以上にあり、良好と判断します。
報告№104-0378 報告№104-6087 | 分析№104-02669 分析№104-02963 | 104-02963 | オーバーホールヶ月後に初期試験を実施した結果、前回に比較して、計数汚染度、フェログラフィーのIs値、D－SOAPの鉄および錫濃度が減少傾向を示しており、摩耗は安定傾向を示していますが、摩耗粒子の形態観察の結果、軸受摺動面で厳しい金属接触が発生していることが確認され、摩耗が進行する場合が懸念されるため、ヶ月後に精点Bを実施し、汚染状況及び摩耗の進行状況を確認されることを推奨します。前回に比較して、計数汚染度はNAS級以上からNAS級にランク減少したものの、当社推奨の管理限界値に到達していること異常摩耗の早期発見パラメータであるフェログラフィーのIs値が、の乗から乗に桁減少したものの、やや高いこと摩耗粒子形態観察の結果、金属接触が厳しい場合に発生するシビア粒子が観察されたこと以上のことから判断しました。
報告№109-09136 報告№111-00411 | 分析№109-001160 分析№111-001944 | 111-001944 | 更油からの使用時間をもとに潤滑油の余寿命を評価したところ、潤滑油は次回定検まで使用可能と判断できました。次回定検時に更油を実施しない場合は、酸化安定度を知るための分析を実施し、余寿命を確認することを推奨します。酸化安定度はminであり、当社推奨の管理限界値のmin以上であることから、良好と判断します。
報告№109-09209 報告№109-09209 | 分析№109-001583 分析№109-001586 | 109-001586 | 赤外線吸収スペクトルの結果、別紙IR吸収パターンの相違からわかるように、新油と異なる有機物・有機化合物の存在が確認されました。これは、使用油に異種油が混入していた可能性や油名称が異なる可能性が考えられますので、今一度、油名称の確認をお願い致します。特性低下有機物・有機化合物を分析するために実施したIRの結果、新油と異なる有機物・有機化合物の存在が確認されました。粘度は良好と判断します。粘度はmm/sと新油値mm/sに対する粘度変化率は+％で、当社推奨の管理限界値である±％以内にあり、良好と判断します。全酸価は良好と判断します。全酸価は.mgKOH/gと新油値.mgKOH/g以内にあり、良好と判断します。新油と異なる有機物・有機化合物の存在が確認されました。有機物・有機化合物を分析するために実施したIRの結果、新油と異なる有機物・有機化合物の存在が確認されました。汚染水分濃度は管理限界値以下で汚染されておらず、清浄であると判断します。水分濃度は良好と判断します。水分濃度はppmと当社推奨の管理限界値の以下であり、良好と判断します。
報告№105-0410 報告№105-0410 | 分析№105-02705 分析№105-02705 | 105-02705 | 分析の結果、全てのデータが良好であることから、本試料油は継続使用可能であり、軸受の潤滑状態も正常と判断します。但し、SOAPの銅濃度が前回ppmに比較してppmに上昇し、高い値を示していました。これは、銅を使用した部分の溶出によるものと考えられます。銅の溶出は、潤滑油中の亜鉛系添加剤と銅とが反応して発生することが知られています。別紙鉱油の酸化に対する金属触媒の影響に示すように銅濃度が増加すると潤滑油の酸化速度が速まりますので、酸化劣化の進行状況を全酸価の変化で監視されることを推奨します。この油は継続使用可能と判断します。粘度は良好と判断します。粘度はmm/sと管理限界値以内にあり、良好と判断します。水分は良好と判断します。水分はppmと管理限界値の以下にあり、良好と判断します。全酸価は良好と判断します。全酸価はmgKOH/gと新油データのmgKOH/g以内にあり、良好と判断します。IRは良好と判断します。IRの結果、油劣化の兆候を示すカルボン酸の吸収が確認されていないことから、継続使用可能な状態にあると考えられます。計数汚染度、重量汚染度、共に良好と判断します。計数汚染度は良好と判断します。計数汚染度はNAS級と当社推奨の管理限界値のNAS級以内にあり良好と判断します。重量汚染度は良好と判断します。重量汚染度は.mg/mlと当社推奨の管理限界値のmg/ml以内にあり良好と判断します。機器の潤滑状態フェログラフィーの結果、異常摩耗の早期発見パラメータであるIs値が.と良好の範囲にあり、潤滑状態は良好と判断します。SOAPの結果、前回同様に銅が多く検出されました。SOAPの結果、油の添加剤成分であるリン、亜鉛が検出されました。一方、銅が検出されました。銅を使用した部分の溶出が発生していると考えられます。この溶出は検出された亜鉛系添加剤の成分と銅が反応し、溶出することが知られています。銅濃度は別紙鉱油の酸化に対する金属触媒の影響に示すように銅濃度が増加すると酸化速度が速まりますので、酸化劣化の進行状況を油分析により監視されることを推奨します。D－SOAPは良好と判断します。D－SOAPの結果、摩耗により発生する鉄が検出されていないことから良好と判断します。フェログラフィーの結果、継続使用可能な状態にあると判断します。フェログラフィーの結果、異常摩耗の早期発見パラメータであるIs値が.と良好の範囲にあることから、継続使用可能な状態にあると判断します。
報告№106-6102 報告№106-6102 | 分析№106-02224 分析№106-02225 | 106-02225 | 精点Aを実施した結果、計数汚染度が管理限界値に到達していました。異常摩耗の早期発見パラメータであるフェログラフィーのIs値が.と良好の範囲にあるものの、摩耗粒子形態観察でホワイトメタルが観察され、SOAP／D－SOAPで前回に比較してメタルの主成分である錫、D－SOAPでオイルリングの主成分である銅が各々上昇していたことから、汚染度が高い原因は、軸受メタルの摩耗及びオイルリングの摩耗によるものと考えられました。オイルリングの摩耗は、オイルリングの振れ回りが原因と思われます。今後、潤滑油を適正にかきあげることができなくなるなどの原因で油膜切れを発生させ、軸受メタルの摩耗が更に進行することが懸念されるため、巡視の際にオイルリングの回転状況を確認すると共にヶ月以内に精点Bを実施されることを推奨します。これらのことは、計数汚染度がNAS級と管理限界値に到達していたこと異常摩耗の早期発見パラメータであるフェログラフィーのIs値が.と良好の範囲にあるものの、摩耗粒子形態観察の結果、ホワイトメタルがやや多く観察されたこと前回に比較してメタルの主成分である錫がSOAPでからppm、D－SOAPで.から.ppm、D－SOAPでオイルリングの主成分である銅が.からに各々上昇していたこと以上のことから判断しました。尚、軸受メタルの摩耗程度を評価する必要がありますので、次回分析時には、油量、メタルサイズ、回転数をお知らせください。
報告№107-4545 報告№107-4545 | 分析№107-02182 分析№107-02182 | 107-02182 | トライボ診断の結果、泡立ち試験を除く項目は良好でした。泡立ち試験の結果は、一般的には消泡性能が低くいと判断できる値の-ですが、新油値の-と同レベルにあったため、良好と判断します。一方、潤滑状態指数はのマイナス乗、摩耗粒子の形態観察でμm以下の小さな摩耗粒子が観察されており、濾過設備のない機器であれば正常な潤滑状態にあると判断できる状況でした。但し、潤滑油の摩耗粒子はフィルタに捕捉され、異常な摩耗状態が発生したとしても正常な潤滑状態にあると誤認してしまう可能性があります。フィルタの捕捉の影響による誤認を避けるため、今後の診断に当たっては、これまでの採油箇所に加え、フィルタの捕捉物も分析し、その結果から潤滑状態を評価することを推奨します。尚、フィルタ捕捉物の分析を実施する際には、フィルタ流量、フィルタ使用時間、主機稼働時間などの追加情報が必要です。泡立ち試験の結果、消泡性能が低いと判断できる値であるものの、新油と同レベルにありました。粘度は良好。粘度はmm/sと新油値mm/sに比較して、粘度変化率は-.％で、当社推奨の管理限界値である±％以内にあり、良好と判します。粘度は.mm/sでした。粘度は.mm/sでした。粘度指数はでした。粘度指数はでした。泡立ち試験は-でした。泡立ち試験は-と新油と同レベルにあり、消泡性能が新油と同レベルにあることが確認されました。水分は良好。水分はppmと当社推奨の管理限界値の以下であり、良好と判断します。全酸価は良好。全酸価はmgKOH/gと新油値mgKOH/g以内であり、良好と判断します。機器の潤滑状態精密な濾過設備がない機器であれば、潤滑状態指数は正常の範囲にあると判断します。潤滑状態指数は正常の範囲にあると判断する。異常摩耗の早期発見パラメータである潤滑状態指数がのマイナス乗と、精密な濾過設備がない機器であれば、潤滑状態指数は正常の範囲にあると判断します。
報告№109-09136 報告№112-00751 | 分析№109-001160 分析№112-003391 | 112-003391 | 油中の水分濃度が高く、増加傾向にあることから、以下の対策を推奨します。軸受分析の結果、油中金属元素に軸受の主成分である錫と鉛が検出されました。一般に軸受は、最上部層が錫・鉛ベース、その下の第二層がニッケルの薄層、第三層がケルメットと呼ばれる銅合金、そして最下層の第四層がベースメタルとして鉄の層構造になっていることが知られています。今回、分析により検出された錫と鉛は、この軸受の最上層部が摩耗したためと推定されます。この摩耗は、潤滑油中のカルシウム添加剤が燃焼ガス中の硫黄分と反応生成した化合物がメタルを摩耗させているためと思われます。当社の研究では、検出されるカルシウム濃度がを超えると軸受摩耗が進展することがわかっています。そのための対策として、可能であればエンジンオイルを濾過、あるいは部分更油を実施するなどしてカルシウム濃度の相対的な濃度の低下策をとることが有用です。また、将来的な摩耗進行の有無を確認するためにも傾向監視の継続を推奨します。次回点検でピストンリングの点検と更油当該機の油中からカルシウム化合物がやや高い濃度で検出されたため、この化合物がコンロッドメタルやクランクメタルの摩耗を促進させる懸念があります。化合物発生の原因は、ピストンリングの摩耗によって燃焼ガスのシール性が低下し、燃焼ガス中の硫黄分と油中のカルシウム添加剤が反応するためと考えられます。そのため、次回点検では第一にピストンリングの摩耗状態の点検を推奨すると共に、第二に、部分更油、或いは、更油を推奨します。更油或いは部分更油による水分濃度の調整水分の影響により金属表面で腐食摩耗が発生し、発生した鉄錆等の粒子が潤滑部に噛み込み摩耗が進行することがありますので、更油或いは部分更油などにより相対的に水分濃度を低くするなどの方法を推奨します。定期的な分析凝着摩耗の進行を監視するため、定期的に分析を実施し、分析データによる摩耗の進行状況を確認することを推奨します。はフェログラフィーおよびSOAP-Tの結果から総合的に判断した結果、継続使用は可能ですが、機器の機能を保持するためにも傾向管理が有用と考えます。フェログラフィー【定量分析：Is値】Is値は異常摩耗の早期発見パラメータのつで、摩耗粒子を定量化するために用います。前回同様に、Is値はの乗とやや高い値でした。フェログラフィー【定性分析：摩耗粒子および摩耗形態観察】分析結果から比較的多く観察された粒子は、以下の通りでした。黒錆・潤滑状態がやや厳しい凝着摩耗により発生。金属接触が厳しく、且つ、高い摩擦熱が発生していると考えられます。観察された摩耗粒子の中でも黒錆は、将来的な摩耗の進行に繋がる可能性を示唆しているため、傾向監視が必要と思われます。黒錆は、凝着摩耗に分類されます。この摩耗粒子は、摺動面で凝着、破断を繰り返し、この過程で生じる移着粒子が成長して摩耗粒子となります。そのため、摺動面では局部的に油膜切れが発生していることを示しています。この状態が継続した場合、摩耗粒子のサイズは徐々に大型化していき、設備の損傷に至る場合がありますので、傾向監視が必要です。Iカップリング発光分光分析【SOAP-T】検出された金属元素から発生箇所を推定すると、以下の通りでした。鉄、鉛、錫・エンジン部品リン、亜鉛、カルシウム、モリブデン・添加剤バリウム、ケイ素、ナトリウム・外部混入異物クランクメタルの摩耗前回に比較して、SOAP-Tで錫がからppmに増加していることから、クランクメタル表面に摩耗が発生していると推定されました。ディーゼルエンジンのクランクメタルは積層構造になっており、クランクメタルの最表面はホワイトメタル層が存在し、その下にニッケル層、さらにその下には銅と鉛の合金であるケルメット層が存在します。ディーゼルエンジンのメタルは、設計上、油膜が正常に形成される流体潤滑が基本であることから、通常の使用においては摩耗しにくいと思われますが、メタルの潤滑部に流体潤滑になりにくい部分が発生するとメタル表面の軟質金属部が摩耗しメタル部のすぐ下のニッケル部まで摩耗し始め、ホワイトメタル層の主成分である錫や鉛、そしてメタルの第二層のニッケルやバックメタルの銅が検出されます。今後、摩耗が進行した場合、軸受が焼付を起こす可能性があるため、注意が必要です。鉛を使用した箇所の溶出・摩耗前回に比較して、SOAP-Tで鉛がppmからppmに増加していました。亜鉛系添加剤を使用している潤滑油で鉛が検出される場合、潤滑系統内で鉛を使用した箇所が亜鉛系添加剤の影響により溶出することが知られています。今後、濃度の増加とともに酸化速度が加速することから油劣化の進行に注意が必要です。カルシウムの析出SOAP-Tでカルシウムがと高い値で検出されました。エンジン油中にカルシウム化合物が高い濃度で検出された場合、この化合物がコンロッドメタルやクランクメタル摺動面に噛み込んで摩耗させたり、メタルに埋め込まれて摩耗を促進させたりする原因になるなどの悪影響を生じることが当社の研究結果から判明しています。この影響については、別紙カルシウムの析出をご覧ください。前回に比較して計数汚染度はNAS級からNAS級にランク上昇し、汚染されていました。フィルタ表面の異物観察で金属片、鉄錆、砂等が観察されたことから、汚染度が高い要因は、摩耗と外部混入異物の影響と思われます。前回同様に粘度、酸価、IR、塩基価は良好でした。水分は前回に比較してppmからppmに増加し、当社推奨の管理限界値のを超えていました。今後、水分の影響でエンジン内部に錆が発生し、その影響で摩耗が発生する懸念があります。
報告№108-5071 報告№111-00642 | 分析№108-02721 分析№111-003214 | 111-003214 | 潤滑油は継続続使用可能な状態にあると判断します。を示す粘度、全酸価の各データは良好でした。泡立ち試験の結果は、一般的には消泡性能が低下していると判断できる値の-でしたが、前回同様に新油値の-と同レベルにあったため、良好と判断します。尚、水分がと新油値ppmに比較してやや高い値でした。使用油であるAlphasynPGは、ポリグリコールベースの合成ギヤオイルであるため、水分を吸収しやすい特性があります。前回に比較して減少していました。分析結果泡立ち試験の結果、消泡性能が低いと判断できる値であるものの、新油と同レベルにあり、水分が新油に比較して若干高い値でした。粘度粘度は.mm/sと新油値.mm/sに比較して、粘度変化率は-％で、当社推奨の管理限界値である±％以内にあり、良好と判断します。泡立ち試験泡立ち試験は-と新油と同レベルにあることから、良好と判断します。水分はと新油値より高い値でした。全酸価全酸価はmgKOH/gと新油値.mgKOH/gに比較して高いものの、IRの結果で油劣化の兆候を示すカルボン酸の吸収が確認されていないことから、良好と判断します。
報告№109-09136 報告№111-00490 | 分析№109-001160 分析№111-002254 | 111-002254 | 潤滑油および対象設備は継続使用可能な状態にあると判断します。但し、油中の汚染度が高く、スラッジが発生しているため、電磁弁の固着や動作不良などの現象が現れやすくなるため、以下の対策が必要です。TS－の投与および濾過今後、バルブ類の動作障害やフィルタおよびストレーナの目詰まりが発生することが懸念されるため、当社製清浄分散剤TS－の投与と濾過を推奨します。定期的な分析凝着摩耗の進行を監視するため、定期的に分析を実施し、摩耗の進行状況を確認することを推奨します。最適な採油方法本試料油は、機器停止中にドレンプラグから採油されています。機器が停止している状態では、別紙油粒子の沈降の影響に示すように油槽内で撹拌がなくなり固形物が沈降するため、油中汚染度は高くなると推定されます。今後の採油は、極力運転中もしくは停止直後の油槽中層部から実施されることを推奨します。フェログラフィー異常摩耗の早期発見パラメータとして摩耗粒子を定量化して評価するフェログラフィーのIs値は、潤滑状態がやや厳しいの乗でした。摩耗粒子の形態で比較的多く観察された粒子は、潤滑状態が正常な場合に発生する摩耗粒子金属潤滑部が局部的に油膜切れを起して発生するシビア粒子局部的に高圧・高温となる場合に発生するフリクションポリマでした。これらの摩耗粒子が観察された場合、潤滑部で発生している摩耗形態は、正常なマイルド摩耗潤滑状態がやや厳しい凝着摩耗であり、そして局部的ではあるものの高圧・高温の箇所が発生していることも分かります。フリクションポリマは、潤滑油が摺動面に押し込められ高圧状態になると同時に、圧縮熱により高温状態になった結果、基油自身が重合反応を起こし生成することが知られています。そのため、高圧高温状態の解消がなされなければ、潤滑油の劣化が進行し、粘度上昇に因る潤滑異常に進展する場合があります。Iカップリング発光分光分析供試の潤滑油を分析した結果、検出された金属元素は、SOAPの結果表に示すように、鉄、銅、クロム、錫、リン、亜鉛、カルシウム、バリウム、ナトリウムでした。検出されたこれらの金属元素から発生箇所を推定すると鉄、銅、クロム、錫・シリンダ内壁・ポンプ等リン、亜鉛・オイル添加剤カルシウム、バリウム、ナトリウム・外部混入異物であると思われます。このうち、機械部品が摩耗したと思われる元素はのグループです。銅を使用した箇所の溶出・摩耗SOAPの結果、銅がppm検出されたことから、銅を使用した部分の溶出・摩耗が発生しています。亜鉛系添加剤を使用している潤滑油で銅が検出される場合、潤滑系統内でこれらの金属が亜鉛系添加剤の影響により溶出することが知られています。今回の検出は、この溶出によるものと考えられます。今後、別紙鉱油の酸化に対する金属触媒の影響に示すように濃度の増加に伴い酸化速度が速まる可能性があります。計数汚染度は当社推奨の管理限界値に到達し、重量汚染度は当社推奨の管理限界値を超えていました。D－SOAPで油の添加剤成分である亜鉛が検出され、フィルタ表面の異物観察で金属片、鉄錆、砂等が観察されたことから、汚染度が高い要因は、摩耗とスラッジ、そして外部混入異物の影響と思われます。粘度、水分、酸価、IRの各データは良好でした。
報告№105-0007 | 分析№105-00090 | 105-00090 | 分析の結果、本軸受は継続使用可能な状態にあると判断します。これらのことは、計数汚染度がNAS級と当社推奨の管理限界値内であること。異常摩耗の早期発見パラメータであるフェログラフィーのIs値が.と良好の範囲にあること。SOAP／D-SOAPの結果、軸受の摩耗を示す鉄が検出されなかったこと以上のことから判断しました。
報告№107-0366 報告№113-00499 | 分析№107-01900 分析№113-002097 | 113-002097 | 濾過前の試料油を分析した結果、前回に比較してメタルの主成分である錫がSOAPでppm、D-SOAPでに増加していました。メタルの摩耗メタルの主成分である錫が増加していたことから、メタルの摩耗が進行していると推定されます。今後、さらに摩耗が進行することが懸念されます。これらの障害発生に対する弊害を勘案の上、ヶ月以内にトライボ診断を実施し、摩耗の進行状況を確認することを推奨します。また、今後軸受メタルの摩耗が進行した場合、摩耗程度を評価する必要がありますので、次回分析時には、メタルの使用開始時期、油量をお知らせください。
報告№108-0387 報告№109-09093 | 分析№108-02609 分析№109-000868 | 109-000868 | 機器の潤滑状態および初期試験を実施し、前回データと照合した結果、油中摩耗粒子の減少が確認されています。油中の粒子濃度は、油膜破断による発生や、油槽内などでの沈降が均衡したところで一定、いわゆる平衡状態になりますが、このバランスが崩れると増加する場合と減少する場合とに分かれます。本設備では、油中の粒子が減少する要因となる静電浄油機が設置されているため、油中の摩耗粒子が減少したのは、濾過の影響と考えられます。以上のことから、調速機用圧油は静電浄油機により油中粒子が除去され、摩耗に変化が生じても検出できにくい状況にあります。そこで、より正確に解析するために濾過機運転中に入口側配管と出口側配管から採油を実施し、正確な濾過効率を元に摩耗の進行状況を確認されることを提案します。これらのことは、前回に比較して、計数汚染度はランク減少し、SOAP／D-SOAPの鉄濃度に変化がないこと異常摩耗の早期発見パラメータであるフェログラフィーのIs値がのマイナス乗と良好の範囲にあること以上のことから判断しています。潤滑油の基本特性潤滑油の基本特性は、良好の範囲にあることから、本試料油は継続使用可能と判断します。
報告№109-09094 報告№110-00717 | 分析№109-000915 分析№110-002786 | 110-002786 | は良好と判断します。尚、RBOTがminと新油値のminに比較してmin減少していました。このまま継続使用した場合、この減少傾向から限界値に到達するのは、別紙図RBOTの減少傾向に示すように年月と推定されました。残りの継続使用期間は、約年ヶ月であると予測されます。潤滑油は継続使用可能な状態にあると判断します。≪状態監視とパラメータ≫分析の目的および各分析のパラメータは以下の通りです。特性低下目的：油の分析結果から、や劣化傾向ならびに添加剤の消耗程度、残存寿命などを確認する。粘度JISK全酸価JISK赤外線吸収スペクトルJISK酸化安定度試験JISK汚染目的：油の分析結果から、砂塵あるいは水・異種油などによるや、異物混入の有無を確認する。水分JISK計数汚染度JISB重量汚染度JISB光学顕微鏡観察摩耗目的：油中の摩耗粒子を分析する事により、回転・摺動部の潤滑状態、摩耗劣化の程度、余寿命などを解析する。摩耗診断電子顕微鏡観察JISKX線マイクロアナリシス油中金属濃度）JISK≪分析結果≫特性低下粘度：良好粘度値mm/sの新油値mm/sに対する変化率は+.％であり、当社推奨の管理限界値±％以内に留まっています。全酸価：良好全酸価は新油値の.mgKOH/gに比較し高くはあるものの、有機物・有機化合物試験の結果で油劣化の兆候を示すカルボン酸の吸収が見られないことから、問題は無いと判断します。赤外線吸収スペクトル：良好酸化安定度試験：良好酸化安定度試験の結果、数値minは当社推奨の管理限界値min以上に留まっており、現時点での使用は可能と判断します。汚染水分：良好水分値は当社推奨の管理限界値以内に留まっています。計数汚染度：今回は実施していません。重量汚染度：今回は実施していません。光学顕微鏡観察：今回は実施していません。摩耗摩耗診断電子顕微鏡観察・X線マイクロアナリシス：今回は実施していません。油中金属濃度：今回は実施していません。
報告№109-09136 報告№111-00760 | 分析№109-001160 分析№111-003828 | 111-003828 | 潤滑油および対象設備は継続使用可能な状態にあると判断します。但し、今後も摩耗の進行を傾向監視するため、以下の対策を推奨します。定期的な分析疲労摩耗の進行を監視するため、定期的に分析を実施し、分析データによる摩耗の進行状況を確認することを推奨します。最適な採油方法本試料油は、機器停止中にドレンから採油されています。機器が停止している状態では、別紙油中粒子の沈降の影響に示すように油槽内で撹拌がなくなり固形物が沈降するため、油中汚染度は高くなると推定されます。今後の採油は、極力運転中もしくは停止直後の油槽中層部から実施されることを推奨します。新油との比較による評価を示す粘度、酸価のデータは新油データを基準として評価しています。今回は油名が不明であったため判断できませんでしたが、今後評価する場合は、充填用に新油を同時に分析することをご検討下さい。フェログラフィーIs値は異常摩耗の早期発見パラメータのつで、摩耗粒子を定量化するために用います。今回のIs値はの乗であり、潤滑状態は正常と判断できます。摩耗粒子の形態で比較的多く観察された粒子は、潤滑状態が正常な場合に発生する摩耗粒子繰返し応力を受けて発生する疲労摩耗粒子局部的に高圧・高温となる場合に発生するフリクションポリマでした。これらの摩耗粒子が観察された場合、潤滑部で発生している摩耗形態は、正常なマイルド摩耗疲労による疲労摩耗であり、そして局部的ではあるものの高圧・高温の箇所が発生していることも分かります。フリクションポリマは、潤滑油がギヤ歯面や軌道面に押し込められ高圧状態になると同時に、圧縮熱により高温状態になった結果、基油自身が重合反応を起こし生成することが知られています。そのため、高圧高温状態の解消がなされなければ、潤滑油の劣化が進行し、粘度上昇に因る潤滑異常に進展する場合があります。Iカップリング発光分光分析供試の潤滑油を分析した結果、検出された金属元素は、SOAP-Tの結果表に示すように、鉄、リン、亜鉛、カルシウム、バリウム、ナトリウムでした。検出されたこれらの金属元素から発生箇所を推定すると鉄、亜鉛・ギヤ・軸受等リン・オイル添加剤カルシウム、バリウム、ナトリウム・外部混入異物であると思われます。このうち、機械部品が摩耗したと思われる元素はのグループです。バックラッシご提供いただいたメインボックスに関する情報からハスバ歯車の組み合わせの段減速機構であることが分かりました。この歯車の構成から接触点は合計で箇所となります。ギヤのバックラッシの増加量を求めた結果、接触点箇所で平均的に摩耗が発生していたと仮定した場合、バックラッシの増加量は累積稼動月数がヶ月で.μmと推定されました。バックラッシ増加分の上限値は、メーカにより差異はあるものの、当社の推奨するバックラッシは、一般に推奨されるμmを管理目安にしています。この値に比較して十分に小さい値です。計数汚染度は当社推奨の管理限界値を超えていました。フィルタ表面の異物観察で表面が茶褐色で金属片、鉄錆、砂等が観察されたことから、汚染度が高い要因は、摩耗とスラッジ、そして外部混入異物の影響と思われます。水分、IRの各データは良好でした。粘度はmm/sとISOVG規格内にありました。尚、酸価は、油名が不明であったため、新油データとの比較ができず評価できませんでした。
報告№102-8079 | 分析№102-01520 | 102-01520 | 軸受メタル及び主軸に若干摩耗が見られるものの、継続使用可能な状態にあると判断します。但し、外部から混入した鉄錆、砂等の異物が軸受摺動面に噛み込み、摩耗が進行する場合があるため、ヶ月以内に再度分析を実施し、汚染状況及び摩耗の進行状況を確認されることを推奨します。これらのことは、以下の分析結果から判断できました。分析の結果、計数汚染度、フェログラフィーを除く項目は良好でした。計数汚染度の結果、NAS級とやや高い値でした。粒子分布を詳細に見てみると、～μmサイズが多いことが分かりました。フェログラフィーの結果、外部から混入した鉄錆、砂等の異物が多く見られることから、～μmサイズの粒子は、外部から混入した異物によるものと考えられました。一方、D－SOAPの結果から、鉄が、メタルの主成分である錫が検出されていることから、主軸とメタルの摩耗が若干確認されました。
報告№103-0022 | 分析№103-00267 | 103-00267 | 濾過前の試料油を分析した結果、サーボシリンダ内壁の摩耗が確認されました。今後、更に摩耗が進行し、バルブ類の動作障害予防のため、濾過を実施されることを推奨します。これらのことは、計数汚染度がNAS級と処置領域にあり、異常摩耗の早期発見パラメータであるIs値が、の乗とやや不良領域にあり、D－SOAPの鉄が、前回の.ppmからppmにppm上昇したことから判断しました。
報告№109-09341 報告№109-09341 | 分析№109-002631 分析№109-002631 | 109-002631 | 潤滑油の使用油に燃料油が混入した可能性はほとんどないと判断します。また、タービン油のFBKタービンの混入の可能性もほとんどないと判断します。尚、潤滑油に含まれる水分は、ppmと継続使用可能な範囲にありました。
報告№109-09136 報告№112-00451 | 分析№109-001160 分析№112-001905 | 112-001905 | 本試料油は、粒子濃度が比較的高く、外部の影響を受けやすいと思われるドレンプラグから停止時間後に採油を実施したにもかかわらず、大型の粒子は非常に少なく、潤滑油および対象設備は継続使用可能な状態にあると判断します。定期的な分析および分析周期の検討定期的に分析を実施することにより、データの変化から異常の兆候を早期に発見することが可能となります。また、今回は対象設備の初回分析であるため、あと最低でも回分析を実施し、分析データの変化から今後の分析周期を検討することを推奨します。最適な採油方法本試料油は、機器停止中にドレンプラグから採油されているため、分析データが高濃度に出ていると推定されます。正確なデータによる診断を行うためにも、今後の採油は、極力運転中もしくは停止直後の油槽中層部から実施されることを推奨します。はフェログラフィーおよびSOAP／D-SOAPの結果から総合的に判断した結果、正常な状態にあると考えられます。フェログラフィー【定量分析：Is値】Is値は異常摩耗の早期発見パラメータのつで、摩耗粒子を定量化するために用います。今回のIs値はのマイナス乗と低い値でした。フェログラフィー【定性分析：摩耗粒子および摩耗形態観察】分析結果から比較的多く観察された粒子は、以下の通りでした。正常な摩耗粒子・潤滑状態が正常なマイルド摩耗により発生。Iカップリング発光分光分析【SOAP／D-SOAP】検出された金属元素から発生箇所を推定すると、以下の通りでした。銅、クロム・シリンダ内壁、ポンプ内部等リン、亜鉛・添加剤カルシウム・外部混入異物銅を使用した箇所の溶出・摩耗SOAPの結果、銅がppm検出されたことから、銅を使用した箇所の溶出・摩耗が発生しています。亜鉛系添加剤を使用している潤滑油で銅が検出される場合、潤滑系統内でこれらの金属が亜鉛系添加剤の影響により溶出することが知られています。今回の検出は、この溶出と摩耗との双方によるものと考えられます。今後、別紙鉱油の酸化に対する金属触媒の影響に示すように濃度の増加に伴い酸化速度が速まる可能性があります。計数汚染度はNAS級と当社推奨の管理限界値を超えていました。D-SOAPで油の添加剤成分である亜鉛が比較的高く、フィルタ表面の異物観察で鉄錆、砂等が観察されたことから、汚染度が高い要因は、摩耗とスラッジ、そして外部混入異物の影響と思われます。粘度、水分、酸価、IRの各データは良好でした。
報告№109-09136 | 分析№109-001160 | 113-002608 | 潤滑油は汚染度が高いことから、油中の夾雑物が潤滑部に噛み込むことによる摩耗の進行が懸念されます。対象設備は継続使用可能な状態にあると判断しますが、今後の摩耗推移を確認するためにも傾向監視を継続することが有効です。更油油中の汚染度が高いことから、摩耗粒子や異物等の夾雑物が潤滑面に噛み込むことによる摩耗の進行が懸念されるため、可能であれば更油を推奨します。定期的な分析今後の凝着摩耗の推移を監視するため、定期的な分析実施を推奨します。新油の分析粘度、酸価は、油の性能を評価するパラメータの一種です。油の性能低下は、新油との比較が必要なことから、使用油の油名確認および未使用油の分析による比較評価を推奨します。異常摩耗の早期発見のパラメータであるIs値は、前回のレベルからレベルに低下し、正常です。但し、潤滑部の摩耗が認められたため、定期的に潤滑油分析を実施し、摩耗推移を監視することが有用と考えます。フェログラフィーで比較的多く観察された粒子は、以下の通りです。正常な摩耗粒子・潤滑状態が正常なマイルド摩耗により発生。シビア粒子・潤滑状態がやや厳しい凝着摩耗により発生。極微小領域で油膜切れが発生したことを示します。シビア粒子は、摩擦面が将来的に異常摩耗へ進展する可能性を示唆しているため、傾向監視が有用と思われます。詳細は、別紙傾向監視が必要な摩耗粒子をご覧ください。計数汚染度は前回同様、NAS級を上回っており、当社推奨の管理限界値を超えていました。今後、油中の汚染物が潤滑部に噛み込むことによる摩耗の進行が懸念されます。水分は良好です。粘度粘度はmm/sでした。前回同様にISOVG規格内にありますが、新油との比較による評価を推奨します。酸価は.mgKOH/gでした。前回の.mgKOH/gに比較して変化はありませんでしたが、新油との比較による評価が必要です。
報告№109-09094 報告№109-09094 | 分析№109-000872 分析№109-000872 | 109-000872_100127 | 分析評価者：佐々木義憲保有資格：ICMLMLAⅠ設備保全技能士級ISO-準拠機械状態監視診断技術者カテゴリーⅠ分析の結果、全てのデータが良好である事から、この油は継続使用可能と判断します。≪状態監視とパラメータ≫分析の目的および各分析のパラメータは以下の通りです。特性低下目的：油の分析結果から、や劣化傾向ならびに添加剤の消耗程度、残存寿命などを確認する。粘度JISK全酸価JISK赤外線吸収スペクトルJISK酸化安定度試験JISK汚染目的：油の分析結果から、砂塵あるいは水・異種油などによるや、異物混入の有無を確認する。水分JISK計数汚染度JISB重量汚染度JISB光学顕微鏡観察摩耗目的：油中の摩耗粒子を分析する事により、回転・摺動部の潤滑状態、摩耗劣化の程度、余寿命などを解析する。摩耗診断電子顕微鏡観察JISKX線マイクロアナリシス油中金属濃度）JISK≪分析結果≫特性低下粘度：良好粘度値mm/sの新油値mm/sに対する変化率は+.％であり、当社推奨の管理限界値±％以内に留まっています。全酸価：良好全酸価.mgKOH/gは新油値の.mgKOH/gに比較し高くはあるものの、有機物・有機化合物試験の結果で油劣化の兆候を示すカルボン酸の吸収が見られないことから問題は無いと判断します。赤外線吸収スペクトル：良好酸化安定度試験：良好酸化安定度試験の結果、数値minは当社推奨の管理限界値min以内に留まっており、現時点での使用は可能と判断します。汚染水分：良好水分値は当社推奨の管理限界値以内に留まっています。計数汚染度：今回は実施していません。重量汚染度：今回は実施していません。光学顕微鏡観察：今回は実施していません。摩耗摩耗診断電子顕微鏡観察・X線マイクロアナリシス：今回は実施していません。油中金属濃度：今回は実施していません。
報告№108-0030 報告№108-6512 | 分析№108-00153 分析№108-00237 | 108-00237 | 分析の結果、摩耗粒子の形態観察で異物の噛み込みにより発生する切削粒子、疲労摩耗粒子が観察されました。このことから、発生している摩耗形態は切削摩耗と疲労摩耗が混在していることが分かりました。摩耗形態の中で特に切削摩耗は、異物が混入していない状態に比較して、摩耗進行速度が速く注意が必要です。今後更に摩耗が進行することが懸念されるため、天井クレーンを頻繁に使用する場合は、ヶ月以内に再度分析を実施し、摩耗の進行状況を確認することを推奨します。一方、を示す粘度、水分、全酸価、IRの各データは良好であることから、この油は継続使用可能と判断します。これらのことは、異常摩耗の早期発見パラメータであるフェログラフィーのIs値がの乗と良好の範囲にあるものの、摩耗粒子の形態観察の結果、異物の噛み込みにより発生する切削粒子、疲労摩耗粒子が観察されたことD－SOAPの結果、鉄が検出されたことを示す粘度、水分、全酸価、IRの各データが良好であること以上のことから判断しました。尚、トライボ診断では、バックラッシの増加量を分析結果から計算できますので、構造が確認できる図面、ギヤの形式、歯形、モジュール、歯数、回転数、増速比、歯幅をお知らせ下さい。計算結果をご報告いたします。
報告№102-6157 | 分析№102-03173 | 102-03173 | 精点Aを実施した結果、摩耗粒子形態観察で、微小突起の噛み込みにより発生した切削粒子がやや多く観察されました。異常摩耗の早期発見パラメータであるIs値がのマイナス乗と良好の範囲にあるものの、この摩耗粒子が軸受摺動面に噛み込み摩耗が進行する場合があるため、念のため、ヶ月後に精点Bを実施し、汚染状況及び摩耗の進行状況を確認されることを推奨します。これらのことは、異常摩耗の早期発見パラメータであるフェログラフィーのIs値が、.と良好の範囲にあるものの、摩耗粒子の形態観察の結果、微小突起の噛み込みにより発生した切削粒子がやや多く観察されたことから判断しました。尚、RBOTが前回に比較し、min上昇したのは、新油の補充、又は、更油の影響によると思われます。今後は、今回のRBOT値によりデータ管理を行います。
報告№109-09136 報告№112-00350 | 分析№109-001160 分析№112-001382 | 112-001382 | 軸受は継続使用可能な状態にあると判断します。はフェログラフィーおよびSOAP／D-SOAPの結果から総合的に判断した結果、正常な状態にあると考えられます。フェログラフィー【定量分析：Is値】Is値は異常摩耗の早期発見パラメータのつで、摩耗粒子を定量化するために用います。今回のIs値はのマイナス乗と低い値でした。フェログラフィー【定性分析：摩耗粒子および摩耗形態観察】分析結果から比較的多く観察された粒子は、以下の通りでした。正常な摩耗粒子・潤滑状態が正常なマイルド摩耗により発生。Iカップリング発光分光分析【SOAP／D-SOAP】検出された金属元素から発生箇所を推定すると、以下の通りでした。リン・添加剤カルシウム、アルミニウム、ナトリウム・外部混入異物計数汚染度は良好でした。分析結果は良好と判断します。計数汚染度計数汚染度はNAS級と当社推奨の管理限界値のNAS級以下にあり、良好でした。重量汚染度はmg/mlでした。は良好と判断します。SOAPSOAPの結果、油の添加剤成分であるリンが検出されました。摩耗により発生する鉄は検出されていないことから、良好と判断します。D-SOAPD-SOAPの結果、摩耗により発生する鉄は検出されていないことから、良好と判断します。フェログラフィー異常摩耗の早期発見パラメータであるフェログラフィーのIs値がのマイナス乗と良好の範囲にあり、摩耗状態は正常と判断します。
報告№101-8059 | 分析№101-01198 | 101-01198 | 精点Aを実施した結果、光学顕微鏡写真を除く項目は良好であった。光学顕微鏡写真の結果、～μmサイズの銅系粒子、アルミニウム系粒子が多く確認された。観察された粒子は軸受メタル材料のホワイトメタルではなく、軸受メタルは健全な状態であると考えられるが、この銅系粒子、アルミニウム系粒子が軸受摺動面に噛み込み、摩耗が進行する場合があるため、ヶ月以内に精点Bを実施し、摩耗進行の有無を確認されることを推奨する。尚、今回観察された銅系、アルミニウム系粒子の発生が推定される箇所は、油槽内であれば、冷却管の指示部が緩み疲労剥離が発生した場合がある。ラビリンスにアルミ系材料を使用していた場合、主軸とラビリンスの接触によりラビリンスが摩耗した。上部メタル潤滑油と共用の潤滑油タンクがある。等が考えられるため、混入原因の調査をお願いいたします。
報告№109-09136 報告№112-00660 | 分析№109-001160 分析№112-003034 | 112-003034_date130313 | 潤滑油の劣化は確認されていないものの、汚染度が高い値であることがわかりました。当該機は分解後および油入替後から今回までの稼働時間が短く、また、提供して頂いた新油が比較的高い汚染状態であることから、実機の汚染度が高い要因は、汚染度がやや高い新油を使用したことに加え、極微小領域から摩耗粒子が発生したためと思われます。減速機異物の噛み込みや金属表面の微小突起により発生する切削摩耗や繰返し応力を受けて発生する疲労摩耗が見られました。通常、継続運転している設備は、運転開始直後に金属同士がなじむ過程があり、その後正常な油膜が形成されて、問題がなければ安定期に入ります。設備の稼働率が低い場合など、停止期間が長いと潤滑油膜は殆どなくなり、再稼動する際に油膜切れを起こしやすい状態になります。今回観察された摩耗粒子は、このような状況で発生したと推定されます。しかし、これらは極微小域に限られることから、摩耗は正常と判断できます。以上より、減速機は継続使用可能な状態にあると判定します。濾過油中の汚染度が高いことから、摩耗粒子や異物等がギヤ歯面や軌道面に噛み込むことによる摩耗の進行が懸念されるため、濾過を推奨します。定期的な分析および分析周期の検討定期的に分析を実施することにより、データの微小な変化から異常の兆候を早期に発見することが可能となります。今後、寿命予測を行うには、今回データを含め少なくとも回の分析データが必要となります。当該機は、年間稼働率が低いことから、採油の機会を検討するのは難しいところがありますが、あと最低でも回分析を実施し、寿命予測を行うと共に分析周期を検討することを推奨します。減速機の摩耗状態フェログラフィーおよびSOAP-Tのデータから総合的に解析した結果、減速機は健全であり、継続使用可能と評価できますが、引続き減速機の機能が保持されていることを確認するためにも、潤滑油診断による傾向管理が有用と考えます。フェログラフィー【定量分析：Is値】Is値は異常摩耗の早期発見パラメータのつで、摩耗程度を定量化するために用います。今回のIs値はの乗と低い値でした。フェログラフィー【定性分析：摩耗粒子および摩耗形態観察】分析結果から比較的多く観察された摩耗粒子は、以下の通りでした。切削粒子・異物や金属表面の微小突起に起因する切削摩耗により発生。疲労摩耗粒子・繰返し応力を受けて発生。観察された摩耗粒子の中でも切削粒子は、将来的な摩耗の進行に繋がる可能性を示唆しているため、傾向監視が必要と思われます。減速機で切削摩耗が発生した場合、減速機内部で使用されている転がり軸受が切削摩耗により生じた軌道面の損傷が起点となって、寿命が分の程度に低下することがあることから、切削摩耗には十分注意する必要があります。切削摩耗の発生原因となる混入異物が残留している場合、この異物により切削摩耗が継続して発生する可能性があります。Iカップリング発光分光分析【SOAP-T】検出された金属元素から、摩耗粒子の発生箇所は、以下のように推定できました。鉄、鉛、銅、クロム、アンチモン、錫、亜鉛・ギヤ、軸受等リン、モリブデン・添加剤カルシウム、バリウム、アルミニウム、ナトリウム・外部混入異物SOAP-Tの結果、亜鉛が.ppm検出されました。亜鉛を使用した箇所の溶出・摩耗が発生していると思われます。亜鉛メッキ等であった場合、耐食性が低下して腐食に進展することが懸念されます。バックラッシご提供いただいた減速機に関する情報からハスバ歯車の組み合わせの段減速機構であり、この歯車の構成から接触点箇所のバックラッシを求めました。尚、不明な部分がありましたので、モジュールを、歯幅をmmと仮定しました。ギヤのバックラッシの増加量を求めた結果、接触点箇所でバックラッシの増加量は、最も大きい箇所で約.μmと推定されます。バックラッシ増加分の上限値は、メーカにより差異はあるものの、当社の推奨するバックラッシは、一般に推奨されるμmを管理目安にしています。この値に比較して十分に小さい値です。計数汚染度は当社推奨の管理限界値を超えていました。計数汚染度計数汚染度は、NAS級以上と当社推奨の管理限界値NAS級を超えていました。重量汚染度は、mg/mlでした。光学顕微鏡写真供試油を濾過したフィルタ表面上の夾雑物を光学顕微鏡で観察した結果、茶褐色の粘ちょう物、金属片、鉄錆、砂等が観察されました。は良好と判断します。粘度新油に対する粘度変化率は+％でした。これは、当社推奨の管理限界値である±％以内であり、良好と判断します。水分は、.ppmと当社推奨の管理限界値の以下であり、良好と判断します。酸価は、.mgKOH/gと新油値.mgKOH/g以下であり、良好と判断します。IRIRチャートの結果、新油と使用油のスペクトルパターンはほぼ一致し、また、油劣化の兆候を示すカルボン酸の吸収ピークが確認されていないことから、良好と判断します。
報告№104-8046 報告№104-8046 | 分析№104-02306 分析№104-02306 | 104-02306 | 精点Aを実施した結果から、使用油と新油を比較したところ変色が確認されたため、その原因を調査すること機器に異常がないかを確認することの点を目的としました。タービン油が変色する原因として挙げられるのは、外部混入異物により変色する。内部発生異物により変色する。外部給気方式のエアーコンプレッサーがある場合、コンプレッサーの潤滑油がミスト状になって混入してタービン油と混ざって変色する。油の劣化により変色する。以上の点です。この点について変色原因を以下のように検討しました。はじめに、の外部混入異物の可能性についてフェログラフィーによる摩耗粒子形態観察や光学顕微鏡写真による異物観察を行いました。その結果、観察された異物は非常に少量でした。これは、本試料が濾過機で濾過を行っているため、仮に異物が入っていたとしても濾過されてしまい、観察される異物の量が少くなっている事によると思われます。次にの内部発生異物の可能性について、フェログラフィーによる摩耗粒子の観察とSOAPによる金属濃度で金属接触による摩耗の発生の有無を確認しました。その結果、観察された摩耗粒子量は少なく、摩耗粒子がタービン油の変色の原因とは考えにくい状況でした。更にについて検討しました。エアーコンプレッサーの潤滑油がミスト状になって圧油に混入した場合は、赤外線吸収スペクトル法で新油と比較するとスペクトルに差異が確認されると思われます。しかし、今回の結果からは差異が確認されませんでした。この結果から、エアーコンプレッサーの潤滑油の混入は確認されませんでした。最後にについて検討しました。油劣化は、全酸価やIRにより確認します。今回の分析結果では、IRで酸化防止剤の減少が確認され、全酸価が新油値.mgKOH/gから.mgKOH/gに低下していることが確認されました。以上のように、いずれのデータもタービン油の変色原因の可能性は低く、あえて挙げるとすれば、の酸化防止剤の低下が気懸かりでした。前回分析結果では、ギヤポンプ及びサーボシリンダ内壁で摩耗が発生していることが確認されてましたが、この摩耗の影響で既に油が黒色に変色していた可能性があります。今回は、濾過を実施しているため、油は透明感のある薄茶色になっています。一般に、圧油中の溶存空気は、圧油ポンプで圧縮される際に生じる断熱圧縮による熱の影響で潤滑油の分子が切断され、炭化して変色する事が知られています。これが変色の原因であれば、の全酸価の変化がこのことを示唆していると思われますが、現在のデータであれば継続使用可能な状態にあると判断します。尚、濾過機運転中に採油を実施しているため、とが原因であったとすれば摩耗粒子が除去された可能性が高く、原因特定の参考にはなりませんでした。摩耗が原因であるかを特定するには、濾過機を停めてしばらくしてから採油し評価する必要があります。それには、油中粒子が平衡濃度に到達した時点で再度分析を実施する必要がありますので設備油量および濾過機吐出量をお知らせ下さい。
報告№109-09136 報告№110-00319 | 分析№109-001160 分析№110-001310 | 110-001310 | は、油の粘度、油中のスラッジの発生量を判断パラメータに、粘度、全酸価、IR、RBOTで評価します。分析の結果、油の粘性を示す粘度は、新油値のmm/sに比較して粘度変化率が+.％のmm/sとほぼ変化はなく、また油中のスラッジの発生量を示す全酸価は、新油値の.mgKOH/gに比較して変化のない.mgKOH/gと劣化は確認されなかった。さらにはIRの結果でも油が劣化した場合に発生するカルボン酸の発生も確認されず、酸化防止剤の残存量を示すRBOTは、限界値minに比較して、十分に残量があるminであった以上のことから、潤滑油の劣化は確認されませんでした。一方、油中の水分を計測した結果、水分はppmと新油と同等であり、継続使用可能な状態にあることが確認されました。潤滑油は継続使用可能な状態にあると判断します。なお、潤滑油の余寿命は、RBOTの使用時間当たりの減少量から推定しますが、推定には新油値と使用油のRBOT値に加えて、使用時間または直近の油入替日が必要となります。今後は、可能であればご提供下さい。
報告№109-09136 報告№112-00066 | 分析№109-001160 分析№112-000178 | 112-000178 | 潤滑油は継続使用可能な状態にあると判断します。粘度、全酸価、IR、RBOTの各データは良好でした。尚、別紙RBOTの減少傾向から油の余寿命を求めた結果、本試料は直近の更油から起算して稼働日数が年月まで使用可能であることが分かります。水分は良好でした。
報告№109-09136 報告№111-00703 | 分析№109-001160 分析№111-003551 | 111-003551 | 分析の結果、潤滑油および軸受は継続使用可能な状態にあると判断します。但し、計数汚染度が比較的良好であるにもかかわらず重量汚染度が高くなっていることから、基油、または、添加剤が劣化してスラッジ化していると思われます。今回のように重量汚染度が高い場合、停止時間の長さによっては油温が低下し、軸受表面にスラッジが析出し静摩擦係数を上がり起動時の起動開度が増大することがありますので、念のため起動時の起動開度の状態を確認することを推奨します。なお、基油や添加剤がいったんスラッジ化した場合、発生したスラッジは無くなることがないことから、無害化することが必要になると思われます。無害化は、弊社がこれまで貴社の他水力発電所で実施したTS－によるスラッジ溶解がもっとも効果的であると思われますので、この方法による対策を推奨します。スラッジの発生が確認され、今後も摩耗の進行を傾向監視するため、以下の対策を推奨します。スラッジの無害化スラッジの発生により起動開度が増加することがありますので、起動時時に起動開度の確認と同時に、TS－の投与によるスラッジの無害化を推奨します。参考にTS－の効果を確認するために、試料油に対して％を投与し、混合試験を実施しました。その結果、表に示すように混合前がmg/mlであったのに対して、混合後はmg/mlと減少して効果が確認されたことから、今回はTS－を％投与されることを推奨します。表TS－％混合試験重量汚染度 除去率 混合前 混合後 再分析摩耗の進行を監視するため、ヶ月後に回目の初期試験を実施し、摩耗の進行状況を確認することを推奨します。フェログラフィー異常摩耗の早期発見パラメータとして摩耗粒子を定量化して評価するフェログラフィーのIs値は、潤滑状態が正常なの乗でした。Iカップリング発光分光分析供試の潤滑油を分析した結果、検出された金属元素は、SOAPの結果表に示すように、鉄、銅、錫、カルシウム、バリウム、アルミニウム、ナトリウムでした。検出されたこれらの金属元素から発生箇所を推定すると鉄、銅、錫・軸受等バリウム・オイル添加剤カルシウム、アルミニウム、ナトリウム・外部混入異物であると思われます。このうち、機械部品が摩耗したと思われる元素はのグループです。銅を使用した箇所の摩耗銅を使用した箇所の摩耗は、以下のことが考えられます。冷却用配管にフィンがついていた場合、振動により脱落する。冷却用配管と留め具が振動により摩耗する。銅を使用した箇所、例えば、冷却用配管であったとすると配管取付部に緩みが生じている場合も考えられます。緩みが生じたことで配管が振動し、継手部がはずれたり、銅配管に亀裂が生じるなど、冷却水の混入に至る場合がありますので、今後、銅濃度の監視と共に、水分濃度の上昇と摩耗の進行が懸念されます。重量汚染度は管理限界値を超えていました。D－SOAPで油の添加剤成分であるバリウムが検出され、フィルタ表面の異物観察で表面が茶褐色で金属片、鉄錆、砂等が観察されたことから、汚染度が高い要因は、摩耗とスラッジ、そして外部混入異物の影響と思われます。このスラッジは、主機停止中などの油温が低い状態で析出し、軸受表面に固着するため、主機起動時の静摩擦係数が上昇し、起動時にトルクが上昇することが懸念されます。IR、RBOTの各データは良好でした。
報告№101-0209 | 分析№101-01926 | 101-01926 | 本試験は、主機起動時に起動渋滞が発生する場合があるため、油の分析結果から起動渋滞の原因について検討することを目的としました。分析の結果、ページ以降の軸受の潤滑状態に示すように非常に良好な状態にあり、起動渋滞が発生する原因は、油の分析結果からは確認されませんでした。油の分析結果から確認される原因は、以下のような場合です。スラッジの大量発生によるトルクの増大今回分析を実施した○○＃Gスラストのようにスラッジが多く発生し、そのスラッジがスラストランナーとメタル間に付着し静摩擦係数が増大し、起動トルクが正常時より必要になります。起動時の油膜切れによる静摩擦係数の増大主機停止中にランナーとメタル間の油膜がなくなり、金属接触が発生し、その結果、静摩擦係数が増大し、したがって、起動トルクが大きくなる。この場合、フェログラフィーやSOAP／D－SOAPの結果、ランナーやメタルの異常な摩耗が確認されます。これらの状況は油の分析結果からは確認されず、スラストランナーとメタル間の静摩擦係数は増大していないと判断できます。次に、立型水車発電機のスラストランナーとメタル間の静摩擦係数に起因する必要な起動トルクと水車ランナー部に発生する起動トルクから一般的な静摩擦係数を求めると以下のようになります。水車発電機を次ページ図に示すようなモデルを考えます。水車発電機はスラスト軸受により発電機重量全体を支えています。従って、起動トルクはスラストランナーとメタル間の静摩擦係数により決定すると考えられます。一方、起動トルクの発生源は、水圧鉄管中の河川水となります。図水車発電機モデルこのモデルから、以下に示す条件を考えることができます。水車ランナーで発生するトルクがスラストナンナーとメタル間で発生する起動トルクより大きければ水車発電機は回転を始めることができ、同じもしくは小さければ起動渋滞となります。 ・F＞F・ ＞ ・式より式を導き、静摩擦係数と起動トルクの関係を考えます。 ＜ ・今ここで、一般的な発電機の条件を式に代入し、起動渋滞が発生する静摩擦係数の下限値を求めてみます。条件は以下の通りです。発電機荷重W：水車重量Wp.ton発電機重量Wgton総重量ton鉄管の長さl：m鉄管の内径D：mスラストランナｰピッチ半径：mm水車ランナｰピッチ半径：mmこれらの値を式に代入し、静摩擦係数を求めます。 ＜ より ＜ ＜ この計算結果から、例に示す発電機ではスラストランナーとスラストメタルの静摩擦係数は.×-より小さくなければ起動できないとこが分かります。この静摩擦係数は、.×-は良好な潤滑状態である流体潤滑ですが、この摩擦係数が-以上になると流体潤滑と固体接触が混在する混合潤滑状態となり、必ず摩耗粒子が発生します。このことから、○○においても同じような条件で設計されているとしますと、起動渋滞が発生するような状態における摩擦係数は必ず-以上となり起動時に混合潤滑または境界潤滑を経験しますので、この摩耗状態を示す大型の摩耗粒子が発生します。今回の分析結果から、異常な摩耗状態を示す摩耗粒子は確認されていなかったため、摩擦係数が増大するような状況になっていなかったと考えることが出来ます。以上のように、静摩擦係数を検討することが可能ですので、発電機及び水車の重量、鉄管の内径及び直径、スラストランナーのピッチ円半径、水車ランナーのピッチ円半径をお知らせください。尚、今回分析結果からは起動渋滞の原因は確認されなかったが、前に示した式から、以下の点が考えられます。始動時に水車の羽根のピッチ角が適正にならない時がある。組立て時、または、設計時に設定した羽根の角度が適正でない。水圧鉄管のサイズが十分でない。水スラストが設計値より大きくなっている。を示す以下の項目は全て良好であり、この油の継続使用可能と判断します。粘度は良好です。粘度は、mm/sと当社推奨の管理限界値内にあり、良好と判断します。水分は良好です。水分は、と当社推奨の管理限界値内にあり、良好と判断します。全酸価は良好です。全酸価は、.mgKOH/gと新油値.mgKOH/g以内にあり良好と判断します。IRは良好です。IRは、新油に比較して変化はなく、良好と判断します。RBOTは良好です。RBOTは、minと当社推奨の管理限界値内にあり、良好と判断します。を示す以下の項目は全て良好であり、この油の継続使用可能と判断します。計数汚染度は良好です。計数汚染度は、NAS級と当社推奨の管理限界値内にあり、良好と判断します。重量汚染度は良好です。重量汚染度は、.mg/mlと当社推奨の管理限界値内にあり、良好と判断します。軸受の潤滑状態軸受の潤滑状態を示す以下の項目は全て良好であり、潤滑状態は良好と判断します。SOAPは良好です。SOAPの結果、スラストランナーと軸受メタルの摩耗を示す鉄及び錫は検出されておらず、良好と判断します。D－SOAPは良好です。D－SOAPの結果、スラストランナーと軸受メタルの摩耗を示す鉄及び錫は検出されておらず、良好と判断します。フェログラフィーは良好で、潤滑状態は良好と判断します。フェログラフィーの結果、摩耗の過酷度を示すIs値がのマイナス乗と非常に小さく、潤滑状態は良好と判断します。
報告№104-0378 報告№105-6034 | 分析№104-02669 分析№105-01237 | 105-01237 | 精点Aを実施した結果、油の劣化が進行しており、至急更油が必要です。全酸価の上昇に伴い、発生した腐食摩耗や外部から混入した砂等の異物の混入が確認されており、更油とともに濾過の実施も必要と考えます。他電力所の発電所では、本試料油と同等の全酸価のタービン油を使用していて、軸受メタルが腐食摩耗により全損した例もありますので、更油を優先する必要があります。一方、銅がSOAPでppm、D－SOAPでppm検出されました。銅が検出された原因は、冷却水用配管等の銅を使用している箇所の摩耗が発生していると考えられました。銅を使用した箇所、例えば、冷却水用配管であったとすると配管取付部に緩みが生じている場合も考えられます。緩みが生じたことで配管が振動し、継手部がはずれたり、銅配管に亀裂が生じるなど、冷却水の混入に至る場合がありますので、今後、銅濃度の監視と共に、水分濃度を監視する必要があります。これらのことは、計数汚染度がNAS級と当社推奨の管理限界値に到達し、重量汚染度がmg/mlと当社推奨の管理限界値を超えていたこと全酸価が.mgKOH/gと当社推奨の管理限界値を超え、IRの結果、油劣化の兆候を示すカルボン酸の吸収が見られたこと異常摩耗の早期発見パラメータであるフェログラフィーのIs値がと良好の範囲にあるものの、摩耗粒子形態観察の結果、外部から混入した鉄錆・砂が観察されたこと銅がSOAPでppm、D－SOAPでppm検出されたこと以上のことから判断しました。
報告№108-0227 報告№110-00097 | 分析№108-01664 分析№110-000376 | 110-000376 | SOAP／D－SOAPの結果、潤滑油中からは鉄が検出されました。検出された金属は、粒子の観察結果からは異物の噛み込みなどで発生する切削粒子、フレッティングにより発生する赤錆でした。これらのことから、潤滑部では切削摩耗フレッティング摩耗が混在して発生していることが分かりました。摩耗形態の中で特に切削摩耗は、異物が混入していない状態に比較して摩耗進行速度が速く注意が必要です。切削摩耗がギヤ歯面で発生した場合も注意が必要ですが、減速機では転がり軸受が使用されていることが多く、この転がり軸受でも切削摩耗が発生することが想定されます。転がり軸受で切削摩耗が発生した場合、切削摩耗により生じた軌道面の損傷が起点となって、転がり軸受の寿命となるフレーキングに進展し寿命が分の程度に低下することも知られています。切削摩耗発生の原因となる混入異物が残留している場合、この異物により切削摩耗が継続して発生する可能性があります。このように、潤滑状態に影響のある因子が残っていると思われます。一方、観察されたフレッティングの発生箇所は、以下の箇所が考えられます。軸と内輪内面軸受箱と外輪外面軌道輪と転動体ギヤ歯面今後、フレッティングにより発生する赤錆が転がり軸受軌道面やギヤ歯面に噛み込み、噛み込み傷が起点となって転がり軸受では寿命の指標となるフレーキングへ進展することが懸念されます。結論対象設備は継続使用可能な状態にあるものの、以下の対策が必要です。今後、切削摩耗等の進行を監視するため、定期的に分析を実施し、摩耗の進行状況を確認されることを推奨します。次回分析の時期を理論的に求めたところ、最短で約時間となります。この時間は、油中汚染物が均一になるために必要とする時間であり、この時間を経過すれば、再分析の結果から状態の傾向を確認することが可能となりますので、これを参考に次回分析時期を検討されることを提案します。尚、トライボ診断では、バックラッシの増加量を分析結果から計算できますので、構造が確認できる図面、ギヤの形式、歯形、モジュール、歯数、増速比、歯幅をお知らせ下さい。計算結果をご報告いたします。は良好と判断します。計数汚染度計数汚染度はNAS級と当社推奨の管理限界値のNAS級以内にあり、良好と判断します。重量汚染度は.mg/mlでした。機器の潤滑状態フェログラフィーの結果、異物の噛み込みなどで発生する切削粒子、フレッティングにより発生する赤錆が比較的多く観察されました。SOAPSOAPの結果、摩耗により発生する鉄、油の添加剤成分であるリンが検出されました。D－SOAPD－SOAPの結果、摩耗により発生する鉄が検出されました。フェログラフィーフェログラフィーの結果、異常摩耗の早期発見パラメータであるIs値がの乗とやや高く、摩耗粒子の形態観察の結果、異物の噛み込みなどで発生する切削粒子、フレッティングにより発生する赤錆がやや多く観察されました。
報告№108-0387 報告№108-0497 | 分析№108-02609 分析№108-03573 | 108-03573 | 汚染度、ギヤ及び軸受の潤滑状態を確認する。今回の採油は、対象設備の停止中にドレンバルブから実施しているため、油循環中に採油した場合に比較し、油中粒子の沈降の影響を受け、分析データが高濃度に出る可能性があります。今回の分析は以上のことを踏まえて結果を検討します。分析の結果、前回に比較して計数汚染度の粒子数に大きな変化はなく、SOAP／D－SOAPの鉄濃度に大きな変化は確認されていません。さらに異常摩耗の早期発見パラメータであるフェログラフィーのIs値がの乗と前回から変化はなく、摩耗粒子の形態観察でも前回同様にμm以下の鉄系摩耗粒子が観察されたことから、摩耗は安定していると判断します。次回の採油は、粒子の沈降の影響を少なくすることが重要であり、そのため油中粒子が均一な分散状態で実施されることを推奨します。尚、バックラッシの増加量を分析結果から計算し、CBMによる傾向監視に役立てる事が出来ますので、構造が確認できる図面、ギヤの形式、歯形、モジュール、歯数、回転数、増速比、歯幅をお知らせ下さい。計算結果を報告します。
報告№109-09050 報告№109-09050 | 分析№109-000507 分析№109-000507 | 109-000507 | 分析の結果、摩耗粒子診断で異常摩耗の早期発見パラメータであるIs値がの乗とやや高く、潤滑状態はやや厳しい状態にあることが分かりました。やや厳しい潤滑状態が発生した原因は、外部から混入したと思われる鉄錆や砂等の異物が、油膜に入り込み異物の角の切削作用で切削摩耗が発生し、同時に油膜切れにより金属同士が接触したことにより凝着摩耗が発生したためと思われます。切削摩耗は、異物が混入していない状態より摩耗速度が速いため今後の潤滑状態の変化には注意が必要ですが、今回の採油で潤滑油は全量入れ替わっており、切削摩耗発生の原因となる混入異物は排除され、摩耗の進行が終息すると思われます。但し、更油だけでは異物を完全に排除できない可能性もありますので、念のため運転再開後時間以上経過後に再分析を実施し、その結果を初期データにするとともに潤滑状態を確認することを推奨します。特性低下全ての項目が良好の範囲にあったことから、特性低下は認められず良好と判断します。粘度は良好と判断します。粘度はmm/sと新油値mm/sに比較して、粘度変化率は+％で、当社推奨の管理限界値である±％以内にあり、良好と判断します。全酸価は良好と判断します。全酸価はと新油値.mgKOH/gに比較して若干高いものの、有機物・有機化合物の結果、油劣化の兆候を示すカルボン酸の吸収が確認されていないことから、良好と判断します。酸化安定度の結果、良好と判断します。酸化安定度はminと当社推奨の管理限界値のmin以上であり、良好と判断します。汚染は良好と判断します。水分は良好と判断します。水分はppmと当社推奨の管理限界値の以下であり、良好と判断します。摩耗摩耗形態は切削摩耗と凝着摩耗が混在していることが分かりました。摩耗形態は切削摩耗と凝着摩耗が混在していることが分かりました。異常摩耗の早期発見パラメータであるIs値がの乗とやや高く、油中の摩耗粒子は、異物の噛み込みにより発生する切削粒子、金属接触が厳しい場合に発生するシビア粒子、外部から混入したと思われる鉄錆や砂等がやや多く観察されました。このことから、潤滑部で発生している摩耗形態は切削摩耗と凝着摩耗の混在であることが分かりました。
報告№109-09146 報告№109-09146 | 分析№109-001209 分析№109-001209 | 109-001209 | 泡立ち試験の結果は、-と新油値が-であるのに比較して高い値となっていたことから消泡性能が低下していることが分かりました。消泡性の性能が低下していることが確認されたことから、今後の使用状況によっては油の酸化劣化が進行したり、ギヤ歯面およびベアリング軌道面で油膜切れが発生したりする場合があるため、消泡剤の添加による消泡性能の改善など何らかの対応が必要になると思われます。尚、を示す粘度、水分、全酸価の各データは、全てが良好の範囲あることから消泡性能の改善により継続使用が可能と判断します。消泡性能の改善は、添加する消泡剤の効果をテストにより確認する必要がありますので、必要な場合は当社営業担当者までお知らせ下さい。機器の潤滑状態潤滑状態の異常の早期発見パラメータである潤滑状態指数は、の乗と濾過設備のない機器であれば正常な潤滑状態にあると判断できます。当該機の潤滑系は、油中汚染粒子を濾過するフィルタが設置されているため、別紙インライン・オフラインフィルタの影響に示すとおり、潤滑状態が異常となり大型の摩耗粒子が発生したとしても発生した粒子の大部分が捕捉されてしまい、結果として正常な潤滑状態にあると誤認してしまう可能性があります。そのため、フィルタの影響を考慮に入れLCインデックスを求めたところ、その結果は摩耗がやや厳しい状態に分類されるの乗領域となりました。計算により求めたLCインデックスがこの値であれば、ギヤの継続続使用は可能と思われますが、的確な潤滑状態の確認には再分析による確認が必要と思われます。再分析は、前回採油から今回採油まで年経過していますので、安全をみてヶ月後を推奨します。泡立ち試験の結果、消泡性能が低いと判断できる値であるものの、新油と同レベルにあると判断します。粘度は良好。粘度はmm/sと新油値mm/sに比較して、粘度変化率は+.％で、当社推奨の管理限界値である±％以内にあり、良好と判断します。粘度はmm/sとなっています。粘度はmm/sとなっています。粘度指数はとなっています。粘度指数はとなっています。泡立ち試験は-となっています。泡立ち試験は-と新油に比較して高い値となっています。消泡性能が低下していることが確認されています。水分は良好。水分は.と当社推奨の管理限界値の以下であり、良好と判断します。全酸価は良好。全酸価は.mgKOH/gと新油値.mgKOH/g以内にあり、良好と判断します。機器の潤滑状態精密な濾過設備がない機器であれば、潤滑状態指数は正常の範囲にあると判断します。潤滑状態指数は正常の範囲にあると判断します。異常摩耗の早期発見パラメータである潤滑状態指数がの乗と精密な濾過設備がない機器であれば、潤滑状態指数は正常の範囲にあると判断します。
報告№109-09136 報告№111-00053 | 分析№109-001160 分析№111-000262 | 111-000262 | 更油からの使用時間をもとに潤滑油の余寿命を評価したところ、継続使用した場合、ヶ月後にはRBOTが当社推奨の管理限界値に到達することが予測されたため、早めに更油を実施することを推奨します。酸化安定度はminであり、当社推奨の管理限界値のmin以上であることから、良好と判断します。
報告№109-09136 報告№112-00608 | 分析№109-001160 分析№112-002585 | 112-002585 | 軸受は継続使用可能な状態にあると判断します。はフェログラフィーおよびSOAP／D-SOAPの結果から総合的に判断した結果、正常な状態にあると考えられます。フェログラフィー【定量分析：Is値】Is値は異常摩耗の早期発見パラメータのつで、摩耗粒子を定量化するために用います。Is値は前回に比較してのマイナス乗からマイナス乗に低下し、低い値でした。フェログラフィー【定性分析：摩耗粒子および摩耗形態観察】分析結果から観察された全ての粒子量は少でした。Iカップリング発光分光分析【SOAP／D-SOAP】検出された金属元素から発生箇所を推定すると、以下の通りでした。銅、ニッケル・軸受等リン、亜鉛・添加剤ナトリウム・外部混入異物計数汚染度は、前回に比較してNAS級からNAS級にランク低下し、重量汚染度は.mg/mlから変化はなく、共に良好でした。
報告№107-6029 報告№107-0408 | 分析№107-02237 分析№107-02207 | 107-02207 | グリースの物理的性状、ギヤ歯面の潤滑状態を確認する。分析の結果、グリースの物理的性状を示すちょう度は、とちょうど番号番の範囲より若干低下し、グリースが硬化したことが確認されました。ちょう度が低下する原因は、グリースの油分が分離、流出などにより減少しちょう度が低下したちょう度番号番などのちょう度が小さなグリースが混入したことなどが考えられました。全酸価および滴点は当社に新グリースのデータがないため判定することが出来なかったものの、IRの結果、油劣化の兆候を示すカルボン酸の吸収が確認されていないことから、グリースの劣化は進行していないものと判断します。一方、SOAP／D－SOAPで鉄が検出され、摩耗粒子形態観察で金属接触が厳しい場合に発生するμmサイズのシビア粒子が観察されました。以上のことから、グリースの酸化劣化の進行は確認されなかったものの、ちょう度の低下によりグリースの硬化が確認され、さらに油膜切れにより発生した大型の摩耗粒子が観察されたことから、今後更に摩耗が進行することが懸念されます。今回の点検でグリースを全量交換しており、低下しているちょう度は改善されるため、潤滑状態が改善される可能性はあります。しかし、グリース以外の原因で摩耗が発生していた場合、更に摩耗が進行する可能性があると考えられます。念のため、運転再開後ヶ月後に再度分析を実施し、摩耗の進行状況を確認することを推奨します。尚、報告書の管理表中に示しているSOAP／D－SOAPは、グリース潤滑の場合、摩耗粒子が均一に分散していないため、測定値が大きく変動することがありますので参考値としてお考え下さい。
報告№105-8031 報告№105-8031 | 分析№105-02161 分析№105-02161 | 105-02161 | 分析の結果、全てのデータが良好であることから、この油は継続使用可能であり、潤滑状態も正常と判断します。又、更油する必要はないと判断します。は良好と判断します。粘度は良好と判断します。粘度はmm/sと新油値mm/sに比較して、粘度変化率は+％で、当社推奨の管理限界値である±％以内にあり、良好と判断します。水分は良好と判断します。水分はppmと当社推奨の管理限界値の以下であり、良好と判断します。全酸価は良好と判断します。全酸価は.mgKOH/gと新油値.mgKOH/g以内にあり、良好と判断します。IRの結果、良好と判断します。IRの結果、油劣化の兆候を示すカルボン酸の吸収が確認されていないことから、良好と判断します。は良好と判断します。計数汚染度は良好と判断します。計数汚染度はNAS級と当社推奨の管理限界値のNAS級以内であり、良好と判断します。重量汚染度は良好と判断します。重量汚染度は.mg/mlと当社推奨の管理限界値のmg/ml以内であり、良好と判断します。機器の潤滑状態軸受の摩耗が僅かに確認されましたが、現在のところ継続使用可能な状態にあると判断できます。SOAPの結果は良好です。SOAPの結果、油の添加剤成分であるバリウムが検出されました。軸受の摩耗を示す錫は検出されず、良好と判断します。D－SOAPの結果、軸受の摩耗を示す錫が僅かに検出されました。D－SOAPの結果、鉄が、鉛が、軸受の摩耗を示す錫が、油の添加剤成分であるバリウムが、外部から混入したカルシウムが、ナトリウムが検出されました。フェログラフィーの結果は良好です。異常摩耗の早期発見パラメータであるフェログラフィーのIs値が.と良好の範囲にあり、潤滑状態は良好と判断します。
報告№107-4543 報告№107-4543 | 分析№107-02123 分析№107-02123 | 107-02123 | トライボ診断の結果、泡立ち試験を除く項目は良好でした。泡立ち試験の結果は、一般的には消泡性能が低くいと判断できる値の-ですが、新油値の-と同レベルにあったため、良好と判断します。一方、摩耗粒子の形態観察の結果、観察された摩耗粒子がμmサイズの大型粒子が観察されたものの、視野に個とわずかで、潤滑状態指数がのマイナス乗と濾過設備のない機器であれば正常な潤滑状態にあると判断できる状況でした。但し、潤滑油の摩耗粒子はフィルタに捕捉され、異常な摩耗状態が発生したとしても正常な潤滑状態にあると誤認してしまう可能性があります。フィルタの捕捉の影響による誤認を避けるため、今後の診断に当たっては、これまでの採油箇所に加え、フィルタの捕捉物も分析し、その結果から潤滑状態を評価することを推奨します。尚、フィルタ捕捉物の分析を実施する際には、フィルタ流量、フィルタ使用時間、主機稼働時間などの追加情報が必要です。泡立ち試験の結果、消泡性能が低いと判断できる値であるものの、新油と同レベルにありました。粘度は良好。粘度はmm/sと新油値mm/sに比較して、粘度変化率は-％で、当社推奨の管理限界値である±％以内にあり、良好と判断します。粘度は.mm/sでした。粘度は.mm/sでした。粘度指数はでした。粘度指数はでした。泡立ち試験は-でした。泡立ち試験は-と新油と同レベルにあり、消泡性能が新油と同レベルにあることが確認されました。水分は良好。水分は.ppmと当社推奨の管理限界値の以下であり、良好と判断します。全酸価は良好。全酸価はmgKOH/gと新油値mgKOH/g以内であり、良好と判断します。機器の潤滑状態精密な濾過設備がない機器であれば、潤滑状態指数は正常の範囲にあると判断します。潤滑状態指数は正常の範囲にあると判断します。異常摩耗の早期発見パラメータである潤滑状態指数がのマイナス乗と、精密な濾過設備がない機器であれば、潤滑状態指数は正常の範囲にあると判断します。
報告№109-09136 報告№110-00036 | 分析№109-001160 分析№110-000105 | 110-000105 | ・摩耗状態D－SOAPで潤滑油中からは鉄が検出されました。検出されたこれらの元素は、粒子観察の結果から潤滑状態が正常な状態で発生するマイルド摩耗粒子でした。これらのことから、摺動面ではマイルド摩耗が発生していることが分かりました。異常摩耗の早期発見パラメータであるフェログラフィーのIs値がの乗と高い範囲にあることから、潤滑状態はやや厳しい状態にあると思われます。・汚染度計数汚染度はNAS級とやや高い値でした。汚染度が高い要因は、摩耗によるものと思われます。・IR、RBOTの各データは良好でした。潤滑油および対象設備は継続使用可能な状態にあるものの、以下の対策が必要です。今後は、摩耗の進行を監視するため、ヶ月後に汚染試験を実施し、摩耗の進行状況を確認することを推奨します。
報告№106-0453 報告№106-0453 | 分析№106-02586 分析№106-02586 | 106-02586 | 分析の結果、全てのデータが良好であることから、この油は継続使用可能であり、潤滑状態も正常と判断します。は良好と判断します。粘度は良好と判断します。粘度はmm/sと新油値.mm/sに比較して、粘度変化率は-％で、当社推奨の管理限界値である±％以内にあり、良好と判断します。水分は良好と判断します。水分はppmと当社推奨の管理限界値の以下であり、良好と判断します。全酸価は良好と判断します。全酸価は.mgKOH/gと当社推奨の管理限界値の.mgKOH/g以内であり、良好と判断します。IRの結果、良好と判断します。IRの結果、油劣化の兆候を示すカルボン酸の吸収が確認されていないことから、良好と判断します。は良好と判断します。計数汚染度は良好と判断します。計数汚染度はNAS級と当社推奨の管理限界値のNAS級以内であり、良好と判断します。重量汚染度は良好と判断します。重量汚染度は.mg/mlと当社推奨の管理限界値のmg/ml以内であり、良好と判断します。機器の潤滑状態機器の潤滑状態は正常と判断します。SOAPの結果は良好です。SOAPの結果、金属元素は検出されませんでした。D－SOAPの結果、軸受の摩耗を示す錫が検出されました。D－SOAPの結果、鉄が、軸受の摩耗を示す錫が、外部から混入したと思われるカルシウムが、ナトリウムが検出されました。フェログラフィーの結果は良好です。異常摩耗の早期発見パラメータであるフェログラフィーのIs値が.と良好の範囲にあり、潤滑状態は良好と判断します。
報告№108-5071 報告№110-00727 | 分析№108-02721 分析№110-003368 | 110-003368 | 潤滑油は継続続使用可能な状態にあるものの、今後は障害予防を目的に以下の対策を推奨します。追加分析消泡性能が低下した場合、ギヤ歯面での油膜形成に影響が出て摩耗の発生が進展することがあります。今後は消泡性能低下の影響により摩耗が進展する可能性がありますので、フェログラフィーおよびSOAPを追加することを推奨します。分析結果泡立ち試験の結果、消泡性能が低下していることが確認されました。粘度粘度は.mm/sと新油値mm/sに比較して、粘度変化率は-％で、当社推奨の管理限界値である±％以内にあり、良好と判断します。泡立ち試験泡立ち試験は-と新油に比較して高い値でした。水分はppmと当社推奨の管理限界値の以下であり、良好と判断します。全酸価全酸価はmgKOH/gと新油値mgKOH/g以下であり、良好と判断します。
報告№109-09136 報告№111-00661 | 分析№109-001160 分析№111-003315 | 111-003315 | 潤滑油は継続続使用可能な状態にあると判断します。但し、全酸価が上昇していることから、以下の対策を推奨します。分析周期の短縮今後、全酸価の上昇が予想されますので、分析周期を短縮して傾向監視を強化することを推奨します。全酸価全酸価は、前回の.mgKOH/gから.mgKOH/gに上昇していました。現在のところ、IRで油劣化の兆候を示すカルボン酸の吸収が確認されていないことから、継続使用可能な状態にあると判断しますが、全酸価が上昇し始めていることから、今後の劣化進行に注意が必要です。水分がppmと新油値ppmに比較してやや高い値でした。使用油であるAlphasynPGは、ポリグリコールベースの合成ギヤオイルであるため、水分を吸収しやすい特性があります。前回に比較して大きな変化はありませんでした。分析結果水分が新油に比較して若干高い値でした。粘度粘度はmm/sと新油値.mm/sに比較して、粘度変化率は-％で、当社推奨の管理限界値である±％以内にあり、良好と判断します。泡立ち試験泡立ち試験は-と良好でした。水分はppmと新油値より高い値でした。全酸価全酸価は.mgKOH/gと新油値.mgKOH/gに比較して高いものの、IRの結果で油劣化の兆候を示すカルボン酸の吸収が確認されていないことから、良好と判断します。
報告№105-6040 | 分析№105-01344 | 105-01344 | 分析の結果、やや大型の摩耗粒子と外部から混入した異物がやや多く確認され、今後これらの異物が軸受摺動面に噛み込み摩耗が進行することが懸念されました。摩耗進行の予防処置として、至急濾過を実施することを推奨します。濾過が出来ない場合は、ヶ月以内に再度分析を実施し、汚染状況及び摩耗の進行状況を確認されることを推奨します。一方、SOAPで銅がppm検出されました。現在のところ微量であり継続使用可能な状態にあると判断できますが、銅が検出された原因は、冷却水用配管等の銅を使用している箇所の摩耗が発生していると考えられ、銅を使用した箇所、例えば冷却水用配管であったとすると配管取付部に緩みが生じている場合も考えられます。緩みが生じたことで配管が振動し、継手部がはずれたり、銅配管に亀裂が生じるなど、冷却水の混入に至る場合がありますので、今後は銅濃度の監視と共に、水分濃度を監視する必要があります。これらのことは、計数汚染度がNAS級以上、重量汚染度がmg/mlと共に当社推奨の管理限界値を超えていたこと異常摩耗の早期発見パラメータであるフェログラフィーのIs値がの乗とやや高く、摩耗粒子形態観察の結果、金属接触が厳しい場合に発生するμmサイズのシビア粒子、外部から混入した鉄錆・砂が観察されたことSOAPの結果、銅がppm検出されたこと以上のことから判断しました。
報告№103-8067 | 分析№103-01259 | 103-01259 | 本試験は、本機№空気予熱器下部軸受潤滑油のストレーナに磁性を帯びた金属粉がびっしりと付着していたため、この金属粉の発生箇所を特定するとともに、余寿命についても検討することを目的としました。分析の結果、ストレーナに付着していた金属粉は、主に微小の赤錆でした。この赤錆は、外輪とハウジング、又は、内輪とシャフトとの接触面間で発生したフレッティングが原因と考えられました。一方、ベアリングの寿命とされる軌道面のフレーキングの発生は確認されず、継続使用可能な状態にあると判断します。尚、前回と今回の採油箇所が違うため、データの比較によるトレンド管理が出来ず余寿命の評価ができませんでした。余寿命の評価を行うためには、毎回、同じ採取箇所、採油方法で実施する必要がありますので、是非ご協力下さい。
報告№109-09136 報告№114-00288 | 分析№109-001160 分析№114-001058 | 114-001058 | 分析の結果、潤滑油中の水分濃度が高く、また、SOAP-Tによるカルシウム濃度が注意を要する濃度にありました。ディーゼルエンジンは、燃焼室内で燃料が燃焼した際に燃焼ガス中に若干の蒸気が発生しますが、この蒸気がシリンダ内壁の薄い油膜に付着したり、オイルリングやピストンリングが摩耗し、シリンダ内壁との間に生じたギャップからクランク室内に入り込んだりして油中水分濃度が上昇します。この水分は、オイルの添加剤を加水分解させ添加剤の効力を低下させるばかりではなく、回転部の油膜形成に影響をあたえ摩耗を促進させることから、水分濃度の低下を推奨します。また、SOAP-Tで検出されたカルシウムは、燃料中や添加剤中の硫黄分と反応してカルシウム化合物になったと推定されますが、このカルシウム化合物はクランク軸受やコネクティングロッドの軸受メタルより若干硬く、油中濃度がを超えるとメタル表面の摩耗進展が早まることがわかっています。現時点でのデータから見て、カルシウム化合物によるメタル摩耗は極微量ですが、を超える濃度で運転した場合、運転時間の増加に伴いメタルの摩耗が進むと推定されることから傾向監視による摩耗状況の把握と共に、部分更油、或いは全更油によりSOAP-Tで検出される固形分のカルシウム濃度を相対的に低くすることを推奨します。尚、更油した場合は、カルシウム濃度が一時的に低濃度になりますが、軸受摩耗に関係する他のデータは更油後のデータに積算する濃度積算手法により管理が可能ですので、同手法により傾向監視されるよう推奨します。潤滑油は水分が高く、SOAP-Tでカルシウムが高い濃度で検出されたことから、以下の対策を推奨します。更油と次回点検でピストンリング、シリンダライナの点検油中の水分の影響により金属表面で腐食摩耗が発生し、発生した鉄錆等の粒子が潤滑部に噛み込み、摩耗が進行することが懸念されます。また、油中からカルシウム化合物が非常に高い濃度で検出されたため、この化合物がコンロッドメタルやクランクメタルの摩耗を促進させる懸念があることから、更油を推奨します。カルシウム化合物発生の原因は、ピストンリング、シリンダライナの摩耗によって燃焼ガスのシール性が低下し、燃焼ガス中の硫黄分と油中のカルシウム添加剤が反応するためと考えられます。そのため、次回点検ではピストンリング、シリンダライナの摩耗状態の点検を推奨します。定期的な分析定期的な分析を実施することにより、データの変化から異常の兆候を早期に発見することが可能となります。今後懸念される凝着摩耗の進行を監視するため、定期的に分析を実施することを推奨します。分析結果異常摩耗の早期発見のパラメータであるIs値は、レベルとやや高い値でした。また、潤滑部の摩耗が認められたため、定期的に潤滑油分析を実施し、摩耗推移を監視することが有用と考えます。フェログラフィーで観察された代表的な粒子は、以下の通りです。正常な摩耗粒子・潤滑状態が正常なマイルド摩耗により発生。シビア粒子・潤滑状態がやや厳しい凝着摩耗により発生。極微小領域で油膜切れが発生したことを示します。黒錆・潤滑状態がやや厳しい凝着摩耗により発生。局部的な厳しい金属接触と高い摩擦熱が発生していたことを示します。シビア粒子、黒錆は、摩擦面が将来的に異常摩耗へ進展する可能性を示唆しているため、傾向監視が有用と思われます。詳細は、別紙傾向監視が必要な摩耗粒子をご覧ください。メタルの摩耗SOAP-Tでメタルの主成分である錫がppm、銅が、鉛が検出されたことから、コンロッドメタル、クランクメタルが局所的に摩耗していると推定されました。ディーゼルエンジンのメタルは、別紙コンロッドメタル・クランクメタルの摩耗に示すように、一般的にホワイトメタル層、ニッケル層、銅と鉛の合金であるケルメット層の順に積層構造になっています。今回、ケルメット層の銅、鉛が検出されたことから、ホワイトメタルの一部が摩耗により消失し、その下にあるケルメット層の摩耗が発生している可能性があります。現在のところ低濃度であることから継続使用に支障がない範囲であると判断しますが、今後、摩耗が進行し異常摩耗に進展することを防止するため、傾向分析による摩耗推移の監視が有用です。固形カルシウム化合物の生成SOAP-Tでカルシウムがppm検出されました。この固形カルシウムは、潤滑油に混入した燃焼ガス中の酸成分がカルシウム添加剤と中和反応して生成される比較的硬い化合物のため、摺動面に噛み込み、切削摩耗が進行することが懸念されます。詳細は、別紙固形カルシウム化合物の生成をご覧ください。計数汚染度はNAS級以上と汚染されています。粒度分布は.～.μmの範囲にあり、中心粒径は.mでした。また、粒度分布も、μm以下の範囲で分布が多くみられました。汚染物はμm以下の粒子が多いことから、燃焼時に発生したすすが主体であると推定されます。粘度、酸価、IR、塩基価の各データは良好です。水分は.ppmと当社推奨の管理限界値を超えていました。
報告№102-0279 | 分析№102-02774 | 102-02774 | 分析の結果、転がり軸受の保持器の摩耗が発生していることが確認されたものの、軸受の寿命の指標とされるフレーキングは確認されず、継続使用可能な状態にあると判断します。但し、高圧、高温下で油成分が重合反応して発生するフリクションポリマがやや多く見られ、やや汚染度が高くなっているため、点検時に油槽内を念入りに洗浄されることを推奨します。このことは、計数汚染度が、前回のNAS級から今回NAS級に若干上昇し、フェログラフィーの結果、保持器の摩耗により発生した銅系粒子が確認されているものの、転がり軸受の寿命の指標とされるフレーキングにより発生した摩耗粒子が確認されていないことから判断できます。尚、を示す粘度、水分、全酸価、IRの各データが良好であることから、この油は継続使用可能と判断します。
報告№109-09136 報告№111-00223 | 分析№109-001160 分析№111-001123 | 111-001123 | 仮定した減速機の使用期間が実際と一致していれば、減速機は継続使用可能な状態にあると判断します。但し、ギヤ歯面では摩耗の進行が継続すると考えられますので、以下の対策を推奨します。を示す各データが良好の範囲にあり、潤滑油は継続使用可能と判断します。対策定期的な分析凝着摩耗の進行を監視するため、定期的に分析を実施し、摩耗の進行状況を確認することを推奨します。次回分析時期は、回転数の範囲や稼動時間が不明であるため理論的に求めることは困難ですが、少なくとも油中粒子が十分に撹拌された状態で採油を行う必要があります。減速機出力側の平均回転数がrpm程度とすると、稼動時間が時間以上で摩耗の進行の有無を評価することが可能ですので、これを目安にご検討下さい。最適な採油方法本試料油は、機器停止中に給油口から採油されています。機器が停止している状態では、別紙油粒子の沈降の影響に示すように油槽内で撹拌がなくなり固形物が沈降するため、油中汚染度は低くなると推定されます。今後の採油は、極力運転中もしくは停止直後の油槽中層部から実施されることを推奨します。フェログラフィー異常摩耗の早期発見パラメータとして摩耗粒子を定量化して評価するフェログラフィーのIs値は、潤滑状態が厳しいの乗でした。摩耗粒子の形態で比較的多く観察された粒子は、潤滑状態が正常な場合に発生する摩耗粒子、金属潤滑部が局部的に油膜切れを起して発生するシビア粒子、金属接触が厳しく、且つ、摩擦熱が高い場合に発生する黒錆でした。これらの摩耗粒子が観察された場合、潤滑部で発生している摩耗形態は、正常なマイルド摩耗と潤滑状態がやや厳しい凝着摩耗であることが分かります。バックラッシご提供いただいた減速機に関する情報からハスバ歯車の組み合わせの段減速機構であることが分かりました。この歯車の構成から接触点は合計で箇所となります。累積稼働時間が不明であることから、図面記載の日付から使用したと仮定し、ギヤのバックラッシの増加量を求めました。その結果、バックラッシの増加量はヶ月間でμmと推定されました。バックラッシ増加分の上限値は、メーカにより差異はあるものの、当社の推奨するバックラッシは、一般に推奨されるμmを管理目安にしています。この値に比較して十分に小さい値です。Iカップリング発光分光分析供試のギヤ油を分析した結果、検出された金属元素は、SOAPの結果表に示すように、鉄、鉛、ニッケル、錫、リン、カルシウム、アルミニウム、ケイ素、ナトリウム、マグネシウムが検出されました。これらの検出された金属元素から発生箇所を推定すると鉄、鉛、ニッケル、錫・ギヤ・軸受等リン・オイル添加剤カルシウム、アルミニウム、ケイ素、ナトリウム、マグネシウム・外部混入異物であると思われます。このうち、機械部品が摩耗したと思われる元素はのグループです。計数汚染度は当社推奨の管理限界値を超えていました。D－SOAPで油の添加剤成分であるリンが検出され、フィルタ表面の異物観察で金属片、鉄錆、砂等が観察されたことから、汚染度が高い要因は、摩耗とスラッジ、そして外部混入異物の影響と思われます。粘度、水分、全酸価、IRの各データは良好でした。
報告№109-09249 報告№111-00550 | 分析№109-001747 分析№111-002558 | 111-002558 | 潤滑油および軸受は継続使用可能な状態であると判断します。但し、今後も摩耗の進行を傾向監視するため、以下の対策を推奨します。定期的な分析摩耗の進行を監視するため、定期的に分析を実施し、摩耗の進行状況を確認することを推奨します。フェログラフィー異常摩耗の早期発見パラメータとして摩耗粒子を定量化して評価するフェログラフィーのIs値は、潤滑状態がやや厳しいの乗でした。摩耗粒子の形態で比較的多く観察された粒子は、潤滑状態が正常な場合に発生する摩耗粒子でした。これらの摩耗粒子が観察された場合、潤滑部で発生している摩耗形態は、正常なマイルド摩耗であることが分かります。Iカップリング発光分光分析供試の潤滑油を分析した結果、検出された金属元素は、油中金属元素の結果表に示すように、鉄、鉛、ニッケル、リン、亜鉛、カルシウム、バリウム、アルミニウム、ナトリウム、ホウ素でした。検出されたこれらの金属元素から発生箇所を推定すると鉄、鉛、ニッケル・軸受等リン、亜鉛、カルシウム、ホウ素・オイル添加剤バリウム、アルミニウム、ナトリウム・外部混入異物であると思われます。このうち、機械部品が摩耗したと思われる元素はのグループです。水分は良好でした。本試料油のエンジン油は、添加剤の影響で新油でも酸化安定度が低く、酸化安定度による管理には適していない油種です。そのため、タービン油と同等の精度を得るには、粘度、全塩基価、有機物・有機化合物などの分析を実施し、これらのデータから総合的に判断することが必要です。粘度、全塩基価、酸化安定度、有機物・有機化合物の各データは良好でした。分析結果特性低下特性低下に係るパラメータの分析結果は良好と判断します。粘度粘度は.mm/sと新油値mm/sに対する粘度変化率は-％で、当社推奨の管理限界値である±％以内にあり、良好と判断します。全塩基価全塩基価はmgKOH/gと当社推奨の管理限界値であるmgKOH/g以上にあり、良好と判断します。酸化安定度酸化安定度はminであり、当社推奨の管理限界値のmin以上であることから良好と判断します。有機物・有機化合物有機物・有機化合物は、IRチャートによる新油分析値との比較の結果、cm-付近に劣化の兆候を示すカルボン酸の吸収が確認されていないことから、良好と判断します。色相はLであり、新油値のLに比較して大きな変化はないことから、良好と判断します。汚染に係るパラメータの分析結果は、水分は良好でした。水分はppmであり、当社推奨の管理限界値の以下であることから良好と判断します。汚染粒子数はNAS級でした。汚染度物重量は.mg/mlでした。摩耗フェログラフィーによる摩耗粒子の観察の結果、潤滑状態が正常な場合に発生する摩耗粒子が比較的多く観察されました。異常摩耗の早期発見パラメータであるフェログラフィーのIs値がの乗とやや高く、摩耗粒子の形態観察の結果、潤滑状態が正常な場合に発生する摩耗粒子が比較的多く観察されました。金属濃度SOAP法により金属濃度を測定した結果、潤滑箇所で発生する金属接触によって検出される鉛、ニッケルが共にppm、油の添加剤成分であるリンがppm、亜鉛がppm、カルシウムがppm、ホウ素がppm、外部から混入したと思われるバリウムがppm、ナトリウムがppm検出されました。金属濃度酸溶解法により金属濃度を測定した結果、潤滑箇所で発生する金属接触によって検出される鉄が、油の添加剤成分であるカルシウムが、外部から混入したと思われるアルミニウムが、ナトリウムが検出されました。
報告№107-4545 報告№107-4545 | 分析№107-02185 分析№107-02188 | 107-02188 | トライボ診断の結果、全てのデータが良好であることから、この油は継続使用可能と判断します。は良好と判断します。粘度は良好。粘度は.mm/sと新油値.mm/sに比較して、粘度変化率は+％で、当社推奨の管理限界値である±％以内にあり、良好と判断します。粘度はmm/sでした。粘度はmm/sでした。粘度指数はでした。粘度指数はでした。水分は良好。水分はppmと当社推奨の管理限界値の以下であり、良好と判断します。全酸価は良好。全酸価はmgKOH/gと新油値mgKOH/gに比較して高いものの、IRの結果で、新油との差異は確認されず、且つ、劣化の兆候も確認されなかったことから、良好と判断します。
報告№108-0227 報告№110-00749 | 分析№108-01664 分析№110-003557 | 110-003557 | Iカップリング発光分光分析供試のタービン油を分析した結果、検出された金属元素は、SOAPの結果表に示すように、鉄、錫、カルシウム、アルミニウム、ケイ素、ナトリウムが検出されました。これらの検出された金属元素から発生箇所を推定すると鉄、錫・軸受等カルシウム、アルミニウム、ケイ素、ナトリウム・外部混入異物であると思われます。このうち、機械部品が摩耗したと思われる元素はのグループです。ケイ素の検出SOAPでケイ素が検出されました。一般に、潤滑油中からケイ素が検出された場合の原因として、シリコン油或いは、シリコン系の添加剤が検出されるフェログラフィーおよびフィルタ表面の異物観察で砂が多く観察されて検出されるシリコングリースをシール部に塗布している場合、このシリコングリースが潤滑油に混入して検出されるなどが挙げられますが、今回検出が比較的高濃度であることからの可能性が考えられます。については、分析結果では確認することが出来ませんので、これに関する情報があれば提供をお願いします。フェログラフィー異常摩耗の早期発見パラメータとして摩耗粒子を定量化して評価するフェログラフィーのIs値は、潤滑状態が正常なの乗でした。摩耗粒子の形態で比較的多く観察された粒子は、潤滑状態が正常な場合に発生する摩耗粒子でした。このような摩耗粒子が観察された場合には、潤滑部では正常なマイルド摩耗が発生していることが分かります。観察された摩耗粒子の中には、μmサイズのシビア粒子が観察されました。視野に個と少ないことから、現状の潤滑状態は正常であるものの、今後摩耗が進行することが懸念されます。計数汚染度は当社推奨の管理限界値に到達していました。フィルタ表面の異物観察で鉄錆、砂等が観察されたことから、汚染度が高い要因は、摩耗と外部混入異物の影響と思われます。粘度、全酸価、IR、RBOTの各データは良好でした。尚、別紙RBOTの減少傾向から油の余寿命を求めた結果、本試料は直近の更油から起算して稼働日数が年月まで使用可能であることが分かります。軸受および潤滑油は継続使用可能な状態にあると判断します。今後も定期的に分析を実施し、摩耗の進行状況を確認することを推奨します。なお、SOAPでケイ素がやや多く検出されているため、シリコン系の添加剤やグリースを使用している箇所があるかについてご確認下さい。
報告№109-09136 報告№114-00048 | 分析№109-001160 分析№114-000123 | 114-000123 | 潤滑油は継続使用可能な状態にあると判断します。新油との比較による評価を示す粘度、酸価、泡立ち試験のデータは新油データを基準として評価しています。今後評価する場合は、使用している新油を同時に分析することをご検討下さい。分析結果粘度粘度は.mm/sとISOVGの粘度グレード規定内にあり、良好と判断します。泡立ち試験泡立ち試験は-です。新油データが無いため評価はできませんが、一般的な泡立ち試験の結果に比較すると高い値であると思われます。酸価は.mgKOH/gです。IRの結果で油劣化の兆候を示すカルボン酸の吸収が確認されていないことから、良好と判断します。
報告№109-09469 報告№109-09469 | 分析№109-002902 分析№109-002902 | 109-002902 | 異常摩耗の早期発見パラメータであるフェログラフィーのIs値がやや高いの乗で、観察された摩耗粒子は、異物の噛み込みなどで発生する切削粒子、金属接触が厳しい場合に発生するシビア粒子、疲労摩耗粒子、銅合金、局部的に高圧・高温となる場合に発生するフリクションポリマ、外部から混入したと思われる鉄錆、樹脂等が比較的多く観察されました。また、SOAP／D－SOAPの結果、鉄および銅が比較的多く検出されました。転がり軸受寿命の指標としている摩耗粒子が観察されなかったことから、フレーキングは発生していないことが確認されているものの、本軸受内部で発生している摩耗形態は、切削摩耗凝着摩耗疲労摩耗が混在しています。転がり軸受で切削摩耗が発生している場合、軸受の寿命が分の程度に低下することが知られており、定期的なトライボ診断による状態監視が必要と考えます。また、切削摩耗発生の原因となる混入異物が残留している場合、この異物により切削摩耗が継続して発生する可能性があります。・フリクションポリマフリクションポリマは、潤滑油が軸受軌道面で高圧下に押し込められ高圧状態になると同時に、圧縮熱も発生して高温状態になります。その結果、潤滑油が重合して発生することが知られています。そのため、高圧高温状態の解消がなされなければ、潤滑油は劣化する場合があります。・銅を使用した箇所の摩耗転がり軸受では、保持器に銅合金を使用している場合があります。軸受の型番が不明であるため、保持器で銅合金を使用しているかは確認できませんが、使用していた場合、今後保持器の摩耗が進行することで転動体とのギャップが増大すると共に振動増大と摩耗進行につながることが懸念されます。・汚染度計数汚染度はNAS級と汚染されていました。汚染度が高い要因は、摩耗と外部混入異物の影響と思われます。・を示す粘度、水分、全酸価、IRの各データは良好でした。結論摩耗の発生は確認されていますが、現在のところ潤滑油および軸受は継続使用可能な状態にあると判断します。今後、摩耗の進行を監視するため、定期的に分析を実施することを推奨します。次回分析の時期を理論的に求めたところ、最短で約時間となります。この時間は、油中汚染物が均一になるために必要とする時間であり、この時間を経過すれば、再分析の結果から状態の傾向を確認することが可能となりますので、これを参考に次回分析時期を検討されることを提案します。尚、銅を使用した箇所が保持器ではない場合は、銅を使用した箇所がないかを確認されることを推奨します。計数汚染度がNAS級と汚染されており、汚染粒子による摩耗の進行が懸念されるため、可能であれば、予防処置として濾過等による汚染状態の改善をはかることを併せて推奨します。
|  | 113-001965 | 対象設備は継続使用可能な状態にあると判断します。但し、今後の摩耗進行の有無を確認するためにも傾向監視を継続することが有効です。潤滑油潤滑油は水分が当社推奨の管理限界値を超えていました。また、油名が不明であることから、性能評価をすることが出来ませんでしたので、に示す内容をご確認ください。更油或いは部分更油による水分濃度の調整水分の影響により金属表面で腐食摩耗が発生し、発生した鉄錆等の粒子が潤滑部に噛み込み摩耗が進行することがありますので、更油或いは部分更油などにより相対的に水分濃度を低くするなどの方法を推奨します。定期的な分析摩耗推移の傾向を把握し、摩耗進行の将来予測を行うために、定期的に分析を実施することを推奨します。新油の分析粘度、塩基価は、油の性能を評価するパラメータの一種です。油の性能低下は、新油との比較が必要なことから、未使用油の提供および分析による比較評価を推奨します。はフェログラフィーおよびSOAP-Tの結果から総合的に判断した結果、継続使用は可能ですが、機器の機能を保持するためにも傾向管理が有用と考えます。フェログラフィー【定量分析：Is値】Is値は異常摩耗の早期発見パラメータのつで、摩耗を定量化するために用います。Is値はの乗とやや高い値でした。フェログラフィー【定性分析：摩耗粒子の形態観察】比較的多く観察された粒子は、以下の通りです。正常な摩耗粒子・潤滑状態が正常なマイルド摩耗により発生。切削粒子・異物や金属表面の微小突起による切削摩耗により発生。シビア粒子・潤滑状態がやや厳しい凝着摩耗により発生。金属潤滑部が局部的に油膜切れを起していると考えられます。黒錆・潤滑状態がやや厳しい凝着摩耗により発生。金属接触が厳しく、且つ、高い摩擦熱が発生していると考えられます。観察された摩耗粒子の中でも切削粒子、シビア粒子、黒錆は、将来的な異常摩耗の進行に繋がる可能性を示唆しているため、傾向監視が必要と思われます。詳細は、別紙傾向監視が必要な摩耗粒子をご覧ください。Iカップリング発光分光分析【SOAP-T】摩耗発生箇所は、以下のように推定します。鉄、鉛、銅、クロム、アンチモン、ニッケル、錫・エンジン部品等リン、亜鉛、カルシウム・添加剤アルミニウム、ケイ素、ナトリウム、マグネシウムホウ素・外部混入異物コンロッドメタル或いはクランクメタル等の摩耗SOAP-Tで錫が.ppm、アンチモンが、鉛がppm、ニッケルがppm、銅がppm検出されたことから、コンロッドメタル或いはクランクメタル等が摩耗していると推定します。詳細は、別紙コンロッドメタル・クランクメタルの摩耗をご覧ください。カムとカムローラの摩耗SOAP-Tでクロムがppm検出されました。カム・カムローラ等で摩耗が発生している可能性が考えられます。固形カルシウム化合物の生成SOAP-Tでカルシウムが.ppm検出されました。ディーゼルエンジンオイル中に検出されるカルシウムは、燃焼ガス中に含まれている硫黄分と反応して微小サイズの硫酸カルシウム、いわゆる石膏が生成されます。この影響については、別紙固形カルシウム化合物の生成をご覧ください。粘度粘度はmm/sでした。新油との比較による評価が必要です。水分はと当社推奨の管理限界値を超えていました。今後、水分の影響でエンジン内部に錆が発生し、その影響で摩耗が発生する懸念があります。塩基価は.mgKOH/gでした。新油との比較による評価が必要です。
報告№107-0399 報告№107-0399 |  | 107-02105_2106 | 油の水分、汚染度は、油清浄機入口および出口共に良好の範囲にありました。油清浄機入口に比較して出口の粒子数が大きな値を示しており、濾過効率を求めることができませんでした。を示す水分が油清浄機入口、出口共に良好でした。油清浄機の濾過効率による油汚染度管理に関する考察油清浄機の濾過効率の指標であるβ値を確認するため、油清浄機の入口側と出口側の配管より採油を実施し、計数汚染度を実施しました。その結果を下表に示します。 ・ここで、 EMBEDExcel.Sheet.表に示す通り、油清浄機入口に比較して出口の粒子数が大きな値を示しており、濾過効率を求めることができませんでした。油清浄機の入口と出口の粒子数を比較し、濾過後の出口側の粒子数が多くなる現象が見られた場合、その原因として、油清浄機の濾過材の交換時期を迎えた採油配管の排油が十分ではなく、配管内に滞留していた錆などの汚染粒子が混入した状態で採油した採油試料が入れ替わった事などが考えられます。
報告№108-0295 報告№108-0295 | 分析№108-02077・2078 分析№108-02077・2078 | 108-02077_2078 | ○○発電所号機において試験的にトライボ診断を導入することになった。トライボ診断を実施し、、汚染度、潤滑状態を確認する。今回箇所から採油を実施し、採油箇所油清浄機入口、クーラエアベントのどちらにするかを選定する。本試料油は、潤滑油の分析結果から、継続使用が可能であると判断できました。これは、発生していた摩耗形態が、油中の摩耗粒子の観察結果から正常な潤滑状態と判断できるマイルド摩耗であり、シリンダおよびピストンリング、そしてクランクメタル等は継続使用が可能であることが判りました。マイルド摩耗は、機械が正常な摩耗をしている場合に発生するもので、金属がマイルドに擦られることにより金属表面に摩耗が極めて少ない特殊な表面層が形成され、摩擦表面は平滑な状態となるもので、この状態が安定である限り摩耗状態は正常であり発生する摩耗粒子は少ないことが分かっています。但し、以下の点に注意が必要です。カルシウムの検出SOAPによる油中金属濃度でカルシウムが多く検出されました。これらの元素が検出された要因は、油の添加剤成分が析出したためと思われます。中でもSOAPの固形分を検出した結果で、カルシウムが油清浄機入口でppm、クーラエアベントでppm検出されましたが、このカルシウムは、軸受メタルなどの摺動面の油膜に噛み込むサイズであることが多く、その影響でメタルなどの金属表面で切削摩耗が発生し、軸受寿命が短命化することがあります。カルシウムがこのように高濃度になるのは、一般に、ディーゼルエンジンの燃焼ガスや未燃焼ガスが、燃焼室から潤滑部に入り込んでいるため起きていると推定されます。この現象は、オイルリングやトップリングが正常であれば、発生しにくいものですが、オイルリングなどが摩耗していると、燃焼ガスや未燃焼ガスが燃焼室から潤滑油中に入いり易くなると思われます。カルシウム濃度がこのように高い場合、軸受メタルは比較的短時間で摩耗する事を当社の研究で判明しています。メタル摩耗の進展予防策として、μm以下のカルシウムを濾過できる精密な濾過機で潤滑油を濾過し、汚染度を正常にされることを推奨します。粘度の上昇粘度は油清浄機入口が.mm/s、クーラエアベントが.と共に新油値mm/sに比較して、粘度変化率は+％と当社推奨の管理限界値を大きく超えていました。異種油の混入、或いは、油名が違う可能性が考えられますので、ご確認下さい。水分の増加水分は油清浄機入口が、クーラエアベントがppmと共に当社推奨の管理限界値を超えていました。発錆予防のため水分除去を実施することを推奨します。【採油箇所の選定】油清浄機入口クーラエアベントの試料の分析結果には、明確な有意差は確認されませんでした。強いて言うならば、フェログラフィーで観察された摩耗粒子のサイズに僅かに差が確認されました。それはクーラエアベントの分析結果で観察された摩耗粒子が、油清浄入口に比較して僅かに大きく、異常な摩耗状態が発生した場合、検出されやすい可能性があると思われました。以上のことから、採油箇所としてどちらかを選択するとすれば、クーラエアベントと思われます。試料共に粘度、水分が当社推奨の管理限界値を超えていました。粘度は試料共に当社推奨の管理限界値を超えていました。粘度は油清浄機入口が.mm/s、クーラエアベントが.mm/sと新油値mm/sに比較して、粘度変化率は+％で、当社推奨の管理限界値である±％を超えていました。水分は試料共に当社推奨の管理限界値を超えていました。水分は油清浄機入口が、クーラエアベントがppmと共に当社推奨の管理限界値のを超えていました。全酸価は試料共に良好と判断します。全酸価は油清浄機入口が.mgKOH/g、クーラエアベントが.mgKOH/gと共に新油に比較して高い値であるものの、IRの結果、油劣化の兆候を示すカルボン酸の吸収が確認されていないことから、試料共に良好と判断します。全塩基価は試料共に良好と判断します。全塩基価は油清浄機入口が.mgKOH/g、クーラエアベントが.mgKOH/gと共に当社推奨の管理限界値のmgKOH/g以上であることから、良好と判断します。IRの結果、試料共に良好と判断します。IRの結果、油劣化の兆候を示すカルボン酸の吸収が確認されていないことから、試料共に良好と判断します。重量汚染度は以下の通りでした。重量汚染度は油清浄機入口がmg/ml、クーラエアベントがmg/mlでした。粒度分布は以下の通りでした。粒度分布は油清浄機入口が.μm、クーラエアベントがμmにピークが確認されました。機器の潤滑状態摩耗粒子の形態観察の結果、小径の鉄系摩耗粒子が多く観察されました。SOAPによる油中金属濃度の結果、以下の通りです。油清浄機入口SOAPによる油中金属濃度の結果、鉄、銅、錫、油の添加剤成分であるリン、亜鉛、カルシウム、マグネシウム、ケイ素、外部から混入したと思われるアルミニウム、ナトリウムが検出されました。クーラエアベントSOAPによる油中金属濃度の結果、鉄、銅、錫、油の添加剤成分であるリン、亜鉛、カルシウム、マグネシウム、ケイ素、外部から混入したと思われるアルミニウム、ナトリウムが検出されました。SOAPによる油中金属濃度の結果、以下の通りです。油清浄機入口SOAPによる油中金属濃度の結果、鉄、錫、油の添加剤成分であるリン、カルシウム、外部から混入したと思われるナトリウムが検出されました。クーラエアベントSOAPによる油中金属濃度の結果、鉄、錫、油の添加剤成分であるリン、カルシウム、外部から混入したと思われるナトリウムが検出されました。フェログラフィーの結果は以下の通りです。油清浄機入口異常摩耗の早期発見パラメータであるフェログラフィーのIs値が-と良好の範囲にあり、摩耗粒子の形態観察の結果、小径の鉄系摩耗粒子が多く観察されました。クーラエアベント異常摩耗の早期発見パラメータであるフェログラフィーのIs値がと良好の範囲にあり、摩耗粒子の形態観察の結果、小径の鉄系摩耗粒子が多く観察されました。
報告№108-8024 報告№108-8024 | 分析№108-03435 分析№108-03435 | 108-03435 | 本試料油は、採油量がmlと少なく、汚染粒子数、汚染物重量は規定量確保できなかったため、参考値としてお考え下さい。分析の結果、摩耗粒子の形態観察およびフィルタ表面の異物観察で外部から混入したと思われる鉄錆、砂等が多く観察されことから、汚染度が高い要因は、外部混入異物の影響と考えられます。異常摩耗の早期発見パラメータであるフェログラフィーのIs値が、混合潤滑の初期段階であるの乗ですが、摩耗粒子は少なく、外部混入物が支配的であることから、Is値が高い要因は、外部混入物の影響と考えられますので、本軸受は継続可能な状態にあると判断します。今回の採油で全量抜き取っており、採油後には新油が充填されていると思われますが、今後新油を充填する場合は、機器内部の洗浄とともに、補充油を濾過機などを使用して清浄な潤滑油を充填することを推奨します。一方、潤滑油の基本特性を示す粘度、および特性低下を知るパラメータである全酸価、有機物・有機化合物、酸化安定度の各データが良好の範囲にあることから、この油は継続使用可能と判断します。特性低下全ての項目が良好な範囲にあったことから特性低下は認められず良好と判断します。粘度は良好と判断します。粘度はmm/sと新油値mm/sに比較して、粘度変化率は+.％で、当社推奨の管理限界値である±％以内にあり、良好と判断します。全酸価は良好と判断します。全酸価は.mgKOH/gと新油値.mgKOH/g以内にあり、良好と判断します。有機物・有機化合物の結果、良好と判断します。有機物・有機化合物の結果、油劣化の兆候を示すカルボン酸の吸収が確認されていないことから、良好と判断します。酸化安定度の結果、良好と判断します。酸化安定度はminと当社推奨の管理限界値のmin以上であり、良好と判断します。色相は良好と判断します。色相はL.と新油値のL.に変化はなく、良好と判断します。汚染は良好と判断します。水分は良好と判断します。水分はと当社推奨の管理限界値の以下であり、良好と判断します。汚染粒子数は良好と判断します。汚染粒子数はNAS級と当社推奨の管理限界値のNAS級以内にあり、良好と判断します。汚染物重量は良好と判断します。汚染物重量は.mg/mlと当社推奨の管理限界値のmg/ml以内にあり、良好と判断します。摩耗摩耗粒子の結果、外部から混入したと思われる鉄錆、砂等が多く観察されています。摩耗粒子の結果、外部から混入したと思われる鉄錆、砂等が多く観察されています。異常摩耗の早期発見パラメータであるフェログラフィーのIs値がの乗とやや高く、摩耗粒子の形態観察の結果、外部から混入したと思われる鉄錆、砂等が多く観察されています。金属濃度SOAPの結果は良好です。金属濃度SOAPの結果、金属元素は検出されていません。金属濃度酸溶解法の結果、鉄が検出されています。金属濃度酸溶解法の結果、鉄、外部から混入したと思われるカルシウム、ナトリウムが検出されています。
報告№109-09136 報告№113-00509 | 分析№109-001160 分析№113-002126 | 113-002126_date140206 | 対象設備はカム、カムロールの摩耗が進行していると推定されるため、早期の点検計画が必要と思われます。対策早期の分解点検計画、或いは早急な再分析カム、カムロールの摩耗が進行していると推定されるため、早期の分解点検を計画されるか、今後のクロム濃度推移の監視をするため早急に再分析を行うことを推奨します。次回点検でメタルの確認累積錫濃度からメタルの摩耗深さを計算した結果、メタルのオーバーレイが摩耗している可能性があることから、次回点検でメタルの摩耗状態の確認を推奨します。前回に比較して、異常摩耗の早期発見のパラメータであるIs値はレベルからレベルに低下したものの、摺動部の摩耗が認められたため、定期的に潤滑油分析を実施し、摩耗推移を監視することが有用と考えます。メタルの摩耗程度SOAP-Tの結果、メインメタルやクランクピンメタルの主成分である錫がppm検出されました。前回から今回までの補給油量から、別紙補給量を考慮した金属濃度推定の考え方により、油消費量を考慮して前回から今回までの錫の増加量を計算すると、約.ppmとなりました。この錫増加量を前回までの累積錫濃度に積算し、メタルのあたり面がどの程度摩耗したかを求めたところ、平均的な摩耗深さは約μmとなりました。一般的にホワイトメタルのオーバーレイ厚さは、薄くてもμm程度となっており、計算によって求めた摩耗深さはオーバーレイ厚さを超えていることから、メタルの中には点検を要するものがあると考えられます。カム・カムロールの摩耗カム・カムロールの主成分であるクロムが検出されました。前回から今回までの補給油量から、別紙補給量を考慮した金属濃度推定の考え方により、油消費量を考慮して前回から今回までのクロムの増加量を計算すると、約.ppmとなりました。このクロム増加量を前回までの累積クロム濃度に積算した濃度は約.ppmと高い値でした。このクロム量は、過去にカム・カムロールが損傷した際の積算クロム量とほぼ同レベルの量であることから、極めて注意が必要と思われます。シリンダライナ、ピストンリングの摩耗SOAP-Tで鉄がppm検出され、フェログラフィーで鉄系のシビア粒子が観察されたことから、鉄を主成分とした部品、例えばシリンダライナやピストンリング等が摩耗している可能性があります。前回から今回までの補給油量から、別紙補給量を考慮した金属濃度推定の考え方により、油消費量を考慮して前回から今回までの鉄の増加量を計算すると、約ppmとなりました。異常摩耗を示す大型摩耗粒子は観察されていないことから、シリンダライナおよびピストンリング等は、継続使用可能な状態にあると判断しますが摩耗量が多いことから、今後の摩耗推移の監視が必要と思われます。粒度分布は.～.μmの範囲にあり、中心粒径は.μmでした。μm以下の粒子が多いことから、燃焼時に発生したすすが主体であると推定されます。
報告№102-4044 | 分析№102-02102 | 102-02102 | 分析の結果、光学顕微鏡写真から外部から混入した異物が多く見られ、茶褐色の粘ちょう物が発生していることが確認されたため、バルブ類の動作障害等予防のため、当社製清浄分散剤TS－の投与と濾過により、粘ちょう物の溶解・分散、及び、固形物の除去をすることを推奨します。それは、計数汚染度がNAS級、重量汚染度がmg/mlと当社推奨の管理限界値を超えており、光学顕微鏡写真の結果、茶褐色のスラッジが非常に多く見られることから判断できました。スラッジが発生する要因は、使用油であるモービルDTEヘビーメディアムJに添加剤成分として含まれている、亜鉛が析出してスラッジとなったケースを多く経験しており、本サンプルも類似事例と思われます。
報告№109-09501 報告№109-09501 | 分析№109-003078 分析№109-003078 | 109-003078 | 、汚染は良好と判断します。潤滑油は継続使用可能な状態にあると判断します。≪状態監視とパラメータ≫分析の目的および各分析のパラメータは以下の通りです。特性低下目的：油の分析結果から、や劣化傾向ならびに添加剤の消耗程度、残存寿命などを確認する。粘度JISK全酸価JISK赤外線吸収スペクトルJISK酸化安定度試験JISK汚染目的：油の分析結果から、砂塵あるいは水・異種油などによるや、異物混入の有無を確認する。水分JISK計数汚染度JISB重量汚染度JISB光学顕微鏡観察摩耗目的：油中の摩耗粒子を分析する事により、回転・摺動部の潤滑状態、摩耗劣化の程度、余寿命などを解析する。摩耗診断電子顕微鏡観察JISKX線マイクロアナリシス油中金属濃度）JISK≪分析結果≫特性低下粘度：良好粘度値mm/sの新油値mm/sに対する変化率は+.％であり、当社推奨の管理限界値±％以内に留まっています。全酸価：良好全酸価.mgKOH/gは新油値の.mgKOH/gに比較し変化はないことから問題は無いと判断します。赤外線吸収スペクトル：良好酸化安定度試験：良好酸化安定度試験の結果、数値minは当社推奨の管理限界値min以上に留まっており、現時点での使用は可能と判断します。汚染水分：良好水分値ppmは当社推奨の管理限界値以内に留まっています。計数汚染度：今回は実施していません。重量汚染度：今回は実施していません。光学顕微鏡観察：今回は実施していません。摩耗摩耗診断電子顕微鏡観察・X線マイクロアナリシス：今回は実施していません。油中金属濃度：今回は実施していません。
報告№109-09136 報告№111-00053 | 分析№109-001160 分析№111-000178 | 111-000178 | 更油からの使用時間をもとに潤滑油の余寿命を評価したところ、潤滑油は次回定検まで使用可能と判断できました。次回定検時に更油を実施しない場合は、酸化安定度を知るための分析を実施し、余寿命を確認することを推奨します。酸化安定度はminであり、当社推奨の管理限界値のmin以上であることから、良好と判断します。
報告№109-09136 報告№112-00236 | 分析№109-001160 分析№112-000913 | 112-000913_date120809 | 潤滑油および軸受は継続使用可能な状態にあると判断します。但し、今後も摩耗の進行を傾向監視するため、以下の対策を推奨します。濾過油中の汚染度が高いことから、観察された摩耗粒子や異物等が軸受摺動面に噛み込み摩耗が進行することが懸念されるため、濾過を推奨します。定期的な分析凝着摩耗の進行を監視するため、定期的に分析を実施し、分析データによる摩耗の進行状況を確認することを推奨します。最適な採油方法本試料油は、機器停止中に油タンクブロー弁から採油されています。機器が停止している状態では、別紙油中粒子の沈降の影響に示すように油槽内で撹拌がなくなり固形物が沈降するため、油中汚染度は高くなると推定されます。今後の採油は、極力運転中もしくは停止直後の油槽中層部から実施されることを推奨します。フェログラフィーIs値Is値は異常摩耗の早期発見パラメータのつで、摩耗粒子を定量化するために用います。今回のIs値はの乗と高い値でした。摩耗粒子および摩耗形態分析結果から比較的多く観察された粒子は、以下の通りでした。正常な摩耗粒子・潤滑状態が正常なマイルド摩耗により発生。黒錆・潤滑状態がやや厳しい凝着摩耗により発生。金属接触が厳しく、且つ、高い摩擦熱が発生していると考えられます。鉄錆、砂等・外部から混入したと考えられます。摩耗状態Is値および摩耗粒子の観察結果から総合的に判断した結果、摩耗状態は厳しい状態にあると判断します。電子顕微鏡・X線マイクロアナリシス観察された粒子を電子顕微鏡・X線マイクロアナリシスで詳細に分析した結果、粒子には酸素、鉄、クロム、マンガンが比較的多く含まれており、成分割合から粒子は主に主軸から発生していると推定できました。Iカップリング発光分光分析【SOAP-T】検出された金属元素から発生箇所を推定すると、以下の通りでした。鉄、銅、錫、亜鉛・軸受等カルシウム、ケイ素、ナトリウム・外部混入異物このうち、機械部品が摩耗したと思われる元素はのグループです。メタルの摩耗SOAP-Tで錫が検出されたことから、軸受の摩耗が発生していると推定されます。今後も摩耗状況を傾向管理することを推奨いたします。計数汚染度はNAS級と当社推奨の管理限界値に到達していました。フィルタ表面の異物観察で鉄錆、砂等が観察されたことから、汚染度が高い要因は、摩耗と外部混入異物の影響と思われます。粘度、水分、酸価、IRの各データは良好でした。
報告№107-0366 報告№109-09292 | 分析№107-01900 分析№109-002098 | 109-002098 | 濾過後の試料油を分析した結果、計数汚染度がNAS級と、濾過前のNAS級に対してランク増加していました。計数汚染度がランク増加していますが、濾過前がNAS級、濾過後がNAS級と、いずれも清浄なレベルにあり、継続使用可能な状態にあると判断します。
報告№109-09136 報告№112-00263 | 分析№109-001160 分析№112-001050 | 112-001050 | 潤滑油および軸受は継続使用可能な状態にあると判断します。今後は、本データを初期値として管理することを推奨します。、汚染状態、は良好でした。
報告№109-09621 報告№109-09621 | 分析№109-003797 分析№109-003797 | 109-003797 | ・摩耗状態前回に比較して、粒子の観察結果からサーボシリンダ内壁から発生したと思われるμm以下の鉄系摩耗粒子が比較的多く観察されました。・汚染度前回に比較して計数汚染度がNAS級から級にランク増加し、当社推奨の管理限界値に到達していました。フィルタ表面の異物観察で鉄錆、繊維、粘ちょう物等が観察されたことから、汚染度が高い要因は、摩耗と外部混入異物の影響と思われます。今回の採油は、採油口から採油を実施しており、観察された外部混入異物は採油口内に残留していた異物を採取したか、或いは、採油時に混入した可能性が考えられます。・粘度、水分、全酸価、IRの各データは良好でした。潤滑油および対象設備は継続使用可能な状態にあると判断できますが、以下の対策を推奨します。計数汚染度がNAS級と当社推奨の管理限界値に到達しており、今後さらに汚染度が上昇することが懸念されるため、定期的に分析を実施し、計数汚染度がNAS級となった時点で濾過を実施することを推奨します。尚、外部混入異物は、分析データに影響をおよぼす場合があります。正確なデータを確認するためには、油循環中に油槽中層部から採油を実施されることを推奨します。は良好と判断します。粘度は良好と判断します。粘度はmm/sと新油値mm/sに比較して、粘度変化率は+.％で、当社推奨の管理限界値である±％以内にあり、良好と判断します。水分は良好と判断します。水分はと当社推奨の管理限界値の以下であり、良好と判断します。全酸価は良好と判断します。全酸価は.mgKOH/gと新油値.mgKOH/gに比較して変化はなく、良好と判断します。IRの結果、良好と判断します。IRの結果、油劣化の兆候を示すカルボン酸の吸収が確認されていないことから、良好と判断します。RBOTの結果、良好と判断します。RBOTはminと当社推奨の管理限界値のmin以上であり、良好と判断します。計数汚染度は当社推奨の管理限界値に到達していました。計数汚染度は当社推奨の管理限界値に到達していました。計数汚染度はNAS級と当社推奨の管理限界値のNAS級に到達していました。重量汚染度は良好と判断します。重量汚染度は.mg/mlと当社推奨の管理限界値のmg/ml以内であり、良好と判断します。機器の潤滑状態機器の潤滑状態は正常と判断します。SOAPの結果は良好です。SOAPの結果、油の添加剤成分であるリンがppm、バリウムがppm検出されました。D－SOAPの結果は良好です。D－SOAPの結果、鉄、錫が共に、油の添加剤成分であるバリウム、外部から混入したと思われるカルシウムが共に、ナトリウムが検出されました。フェログラフィーの結果は良好です。異常摩耗の早期発見パラメータであるフェログラフィーのIs値がと良好の範囲にあり、潤滑状態は良好と判断します。
報告№105-6050 報告№105-5049 | 分析№105-01529 分析№105-02296 | 105-02296 | 初期試験を実施した結果、全てのデータが良好であることから、この油は継続使用可能であり、潤滑状態も正常と判断します。今後は、本データを初期値として管理されることを推奨します。但し、SOAPで銅がppm検出されました。銅は、現在のところ微量であり継続使用可能な状態にあると判断できますが、銅が検出された原因は、冷却水用配管等の銅を使用している箇所で摩耗が発生している可能性が考えられます。本設備の冷却回路は、油を外部へ取り出して熱交換するタイプであり、油系統の圧力は、冷却水系統の圧力より低いため、配管が摩耗した場合、油系統に混水する可能性が出て来ます。そのため、冷却水用配管が摩耗した場合などは、油中の水分量が増加することもあり、配管の摩耗には十分注意が必要です。今回、銅の濃度が若干検出されていますが、油量が多いため低濃度であっても注意が必要で、配管の指示部での振動や配管取付部の緩みなどで摩耗が生じている場合も考えられます。緩みが生じたことで配管が振動し、継手部がはずれたり、銅配管に亀裂が生じるなど、冷却水の混入に至るケースもありますので、今後は定期的な分析により油中の銅濃度の監視と共に、水分濃度を監視する必要があります。
報告№109-09136 報告№112-00348 | 分析№109-001160 分析№112-001365 | 112-001365 | 軸受は継続使用可能な状態にあると判断します。はフェログラフィーおよびSOAP／D-SOAPの結果から総合的に判断した結果、正常な状態にあると考えられます。フェログラフィー【定量分析：Is値】Is値は異常摩耗の早期発見パラメータのつで、摩耗粒子を定量化するために用います。今回のIs値はのマイナス乗と低い値でした。フェログラフィー【定性分析：摩耗粒子および摩耗形態観察】分析結果から比較的多く観察された粒子は、以下の通りでした。正常な摩耗粒子・潤滑状態が正常なマイルド摩耗により発生。Iカップリング発光分光分析【SOAP／D-SOAP】検出された金属元素から発生箇所を推定すると、以下の通りでした。リン・添加剤カルシウム、ナトリウム、ホウ素・外部混入異物計数汚染度、重量汚染度は共に良好でした。分析結果は良好と判断します。計数汚染度計数汚染度はNAS級と当社推奨の管理限界値のNAS級以下にあり、良好と判断します。重量汚染度は.mg/mlと当社推奨の管理限界値のmg/ml以下にあり、良好と判断します。は正常と判断します。SOAPSOAPの結果、油の添加剤成分であるリンが検出されました。摩耗により発生する鉄および錫は検出されていないことから、良好と判断します。D-SOAPD-SOAPの結果、摩耗により発生する鉄および錫は検出されていないことから、良好と判断します。フェログラフィー異常摩耗の早期発見パラメータであるフェログラフィーのIs値がのマイナス乗と良好の範囲にあり、摩耗状態は正常と判断します。
報告№109-09287 報告№109-09287 | 分析№109-002065 分析№109-002065 | 109-002065 | 潤滑油および本軸受は継続使用可能な状態にあると判断できますが、軸受摺動面では切削摩耗の発生が確認されており、今後継続して発生することが懸念されるため、運転再開後ヶ月以内に再度分析を実施し、摩耗の進行状況を確認することを推奨します。
報告№108-0387 報告№108-0379 | 分析№108-02609 分析№108-02538 | 108-02538 | グリースの物理的性状、軸受の潤滑状態を確認する。グリースの物理的性状グリースの物理的性状を示す滴点、全酸価、IRの結果は、良好と判断します。軸受の潤滑状態D－SOAPで鉄が検出されたものの、観察された摩耗粒子は少なく、転がり軸受の寿命の指標となるフレーキングの発生が確認されなかったことから、本軸受は継続使用可能と判断します。尚、報告書の管理表中に示しているSOAP／D-SOAPは、グリース潤滑の場合、摩耗粒子が均一に分散していないため、測定値が大きく変動することがありますので参考値としてお考え下さい。
報告№102-6169 | 分析№102-03224 | 102-03224 | 回目の初期試験を実施した結果、摩耗粒子形態観察で、金属接触が厳しい場合に発生するシビア粒子、外部から混入した鉄錆、砂等の異物、硬い異物が噛み込み発生する切削粒子がやや多く見られました。異物の噛み込みなどの影響で摩耗が進行する場合があるため、ヶ月後に精点Bを実施し、摩耗の進行状況を確認されることを推奨します。これらのことは、異常摩耗の早期発見パラメータであるIs値が、.と良好の範囲にあるものの、摩耗粒子形態観察で、金属接触が厳しい場合に発生するシビア粒子、外部から混入した鉄錆、砂等の異物、硬い異物が噛み込み発生する切削粒子がやや多く見られたことから判断します。
報告№109-09136 報告№111-00053 | 分析№109-001160 分析№111-000249 | 111-000249 | 更油からの使用時間をもとに潤滑油の余寿命を評価したところ、潤滑油は次回定検まで使用可能と判断できました。次回定検時に更油を実施しない場合は、酸化安定度を知るための分析を実施し、余寿命を確認することを推奨します。酸化安定度はminであり、当社推奨の管理限界値のmin以上であることから、良好と判断します。
報告№103-6003 | 分析№103-00282 | 103-00282 | 濾過前の試料油を分析した結果、汚染度が非常に高く、バルブ類の動作障害等の発生原因になりますので、早急に濾過を実施されることを推奨します。又、外部から混入した異物と共に、金属接触が厳しい場合に発生する摩耗粒子がみられており、このことからも濾過が必要と判断しました。これらのことは、計数汚染度が前回のNAS級からNAS級にランク上昇し処置領域にあり、異常摩耗の早期発見パラメータである、Is値がの乗と良好の範囲にあるものの、摩耗粒子形態観察の結果、金属接触が厳しい場合に発生するシビア粒子、外部から混入した鉄錆が多く見られ、又、D－SOAPで前回に比較して、鉄がからppmにppm増加していたことから判断しました。
報告№103-4547 | 分析№103-02189 | 103-02189 | 圧油集油槽から濾過機を使用してドラム缶へ移動し、その後、集油槽内を清掃してドラム缶の油を濾過機を使用して集油槽へ戻すという工程で濾過を実施しました。本試験は、濾過後の試料を確認するために分析を実施しました。精点Aを実施した結果、全てのデータが良好の範囲にありました。又、D－SOAPの結果、前回に比較して油の添加剤成分である亜鉛がppmからppmに減少していたことから、濾過を実施したことにより汚染状態は改善され、継続使用可能な汚染状態になったと判断します。但し、濾過を実施したにもかかわらずD－SOAPで亜鉛がppmとやや高い値を示しており、濾過により取りきれなかったスラッジが油中に残留しているものと考えられました。また、このスラッジは粘着性があり、油槽内壁や配管内壁に付着し、付着量があるレベルに到達すると油中に混入し、油の汚染度を上昇させると共に、バルブの動作障害の発生原因となります。バルブ類の動作障害予防のため早急に除去する必要があります。除去方法は、貴社で数多く実績のある当社製清浄分散剤TS－の投与と濾過を実施されることを推奨します。
報告№104-4027 報告№104-4027 | 分析№104-01746 分析№104-01746 | 104-01746 | 流動ブロワ号の本体負荷側の軸受は、今後の運転時間や運転状況が、特に変化のない運転であれば、少なくとも年間は継続使用可能な状態にあると判断します。これらのことは、以下の結果から判断しました。計数汚染度がNAS級と当社推奨の管理限界値以内にあった。SOAP／D-SOAPの結果、軸受の主成分である鉄が検出されたが微量であった。異常摩耗の早期発見パラメータであるフェログラフィーのIs値がのマイナス乗と良好の範囲にあった。本試料油は継続使用可能な状態にあると判断します。粘度は良好と判断します。粘度はmm/sと新油値mm/sに比較して、粘度変化率は-％と当社推奨の管理限界値の±％以内にあり良好と判断します。水分は良好と判断します。水分はと当社推奨の管理限界値の以下にあり、良好と判断します。全酸価は良好と判断します。全酸価は.mgKOH/gと新油値.mgKOH/gに比較して若干高いものの、継続使用可能な範囲にあり、良好と判断します。IRは良好と判断します。IRは、IRチャートに示すように新油に比較して変化なく、良好と判断します。計数汚染度は良好と判断します。計数汚染度はNAS級と当社推奨の管理限界値のNAS級以内にあり、良好と判断します。重量汚染度は良好と判断します。重量汚染度は.mg/mlと当初推奨の管理限界値のmg/ml以内にあり、良好と判断します。機器の潤滑状態本機器の軸受は、今後の運転時間や運転状況が、特に変化のない運転であれば、少なくとも年間は継続使用可能な状態にあると判断します。SOAPは良好でした。SOAPの結果、軸受の主成分である錫などの金属元素は検出されておらず良好と判断します。D－SOAPは良好でした。D－SOAPの結果、摩耗により発生する鉄が検出されているものの、微量であったことから良好と判断します。フェログラフィーの結果、潤滑状態は良好と判断します。フェログラフィーの結果、異常摩耗の早期発見パラメータであるIs値がのマイナス乗と良好の範囲にあり、且つ、異常摩耗の兆候を示すシビア粒子等の摩耗粒子がほとんど観察されていないことから、今後の運転時間や運転状況が、特に変化のない運転であれば、軸受は少なくとも年間は継続使用可能な状態にあると判断します。
報告№106-0025 報告№106-5016 | 分析№106-00118 分析№106-00879 | 106-00879 | 精点Aを実施した結果、摩耗は安定し、潤滑油も継続使用可能と判断します。これらのことは、前回に比較して、計数汚染度は等級に変化がないことSOAP／D-SOAPの鉄濃度に変化がないこと異常摩耗の早期発見パラメータであるフェログラフィーのIs値が.と良好の範囲にあることを示す粘度、水分、全酸価、IR、RBOTの各データが良好の範囲にあること以上のことから判断しました。
報告№106-6102 報告№106-0508 | 分析№106-02223 分析№106-02930 | 106-02930 | 分析の結果、摩耗粒子形態観察で局部的に高圧・高温となる場合に発生するフリクションポリマが多く観察されました。今後、局部的に発生している高圧・高温部分の影響で油劣化の進行が懸念されるため、ヶ月後に油の劣化状況を確認されることを推奨します。これらのことは、異常摩耗の早期発見パラメータであるフェログラフィーのIs値がの乗とやや高く、摩耗粒子形態観察の結果、局部的に高圧・高温となる場合に発生するフリクションポリマが多く観察されたこと以上のことから判断しました。尚、SOAP／D－SOAPで検出された鉛は、摩耗により発生した摩耗粒子を検出したものと思われますが、発生部位を特定することはできませんでした。軸受メタルの種類によっては鉛ベースの種類もありますので、使用している軸受メタルの種類をご確認ください。また、軸受の使用限界を推定するため、軸受の直径及び幅、油量、回転数の情報もご提供下さい。
報告№109-09136 報告№114-00001 | 分析№109-001160 分析№114-000004 | 114-000004 | 潤滑油は物理的性状が良好の範囲にあるものの、汚染度がやや高いことから今後の汚染度の増加に伴い、汚染物が潤滑部に噛み込むことによる摩耗の発生が懸念されます。また、SOAPの結果で新油と一致しないデータが確認されたことから、使用油の油名が誤っている可能性があります。減速機減速機は継続使用可能な状態にあると判断します。但し、今後の摩耗推移を確認するためにも傾向監視を継続することが有効です。油名の確認SOAPの結果、新油に含まれているモリブデンが検出されず、逆に含まれていないはずの亜鉛が検出されたことから、使用油の油名が違っている可能性があります。油は設備の条件にあった適正な性能のものを使用することが重要であるため、異種油の混入の有無、油名を再確認することを推奨します。定期的な分析今後の汚染度の増加および摩耗推移を監視するため、定期的な分析実施を推奨します。最適な採油方法本試料油は、機器停止中にドレンバルブから採油されているため、別紙油中粒子の沈降の影響に示すように、油中粒子が油槽底部に沈降し、分析データが高濃度に出ている可能性があります。正確なデータによる診断を行うためにも、今後の採油は、極力運転中もしくは停止直後の油槽中層部から実施されることを推奨します。異常摩耗の早期発見のパラメータであるIs値は、前回のレベルからレベルに上昇しているものの、正常です。但し、潤滑部の摩耗が認められたため、定期的に潤滑油分析を実施し、摩耗推移を監視することが有用と考えます。フェログラフィーで観察された代表的な粒子は、以下の通りです。正常な摩耗粒子・潤滑状態が正常なマイルド摩耗により発生。疲労摩耗粒子・繰返し応力による金属疲労で発生。大型化するとフレーキングやスポーリングの発生が懸念されます。バックラッシご提供いただいた情報から、本減速機はスパイラルベベルギヤであり、この部分のバックラッシを求めました。その結果、減速機のギヤ歯面に摩耗が集中していたと仮定した場合、分解点検からのバックラッシ増加量は.μmと推定されました。バックラッシ上限値μmに比較して十分小さい値であることから、良好な状態にあると判断します。計数汚染度はNAS級と、当社推奨の管理限界値以下であるものの、やや高い値でした。フィルタ残渣に鉄錆、砂等が観察されたことから、汚染度が高い要因は、摩耗粒子と外部混入異物の影響と考えられます。粘度、水分、酸価、IRの各データは良好でした。
報告№104-0124 報告№105-4536 | 分析№104-00956 分析№105-01147 | 105-01147 | 分析の結果、本軸受は継続使用可能な状態にあると判断します。このことは、異常摩耗の早期発見パラメータであるIs値がの乗と高いものの、ベアリング軌道面から発生した摩耗粒子はマイルドな潤滑状態で発生した摩耗粒子であり、潤滑状態は良好な状態で進行していると考えられること鉄濃度から計算したフレーキングの発生面積が内輪軌道面の面積の凡そ.％であること以上のことから判断しました。
報告№104-0347 | 分析№104-02829 | 104-02829 | トライボ診断により、機器軸受の潤滑状態、潤滑油の劣化状態を診断することを目的としました。分析の結果、メタルの摩耗がわずかに進行していることが確認されました。メタルの摩耗速度を前回と今回のデータから下式で求めた結果、現時点における平均的な摩耗深さは、軸受表面から.μmに到達していることが推定されました。y＝×-x＋.・ここでy：平均的な摩耗深さx：運転時間今ここで、前回データと今回データから求めた式を用いて本軸受が摩耗の限界に到達する時間、いわゆる限界使用時間を試算すると、軸受の表面粗さをsとした場合は、余寿命が約万時間になると推定され、現在の潤滑状態は良好な潤滑状態であることがわかります。但し、観察された摩耗粒子には、硬い異物の噛み込みにより発生する切削摩耗が観られていることから、この影響で摩耗速度が上昇する場合があります。現在は良好な潤滑状態ですが、やはり年に度、定期的にトライボ診断を実施し、摩耗の進行速度を監視することを推奨します。
報告№101-6223 | 分析№101-02805 | 101-02805 | 分析の結果、を示す粘度、水分、全酸価、IR、RBOTの各データは当社推奨の管理目安内にあり、この油は継続使用可能と判断します。一方、本試料油は、油清浄器が設置されているため、油中の粒子が除去されています。したがって、この油清浄器による減少率を考慮して分析データを解析する必要があります。油清浄器による油中の摩耗粒子の減少率は油の清浄器の入口と出口の汚染度を評価し、その結果から求めますが、今回は油清浄器の出口から採取した試料がありませんので、減少率を濾過能力が良好とされる一般的な減少率.として解析を進めます。尚、減少率は油清浄器の吐出量と総油量との比から換算します。本機の油清浄器の吐出量は毎時L、設備油量はkLですので減少率は.となります。油清浄器により時間で％の粒子が減少するとした場合、油がパスして増加する粒子数は、今回計数汚染度の～μmレンジですと個/mlの％の個/mlとなります。更に、この発生粒子数から平衡濃度を計算します。平衡濃度は下式により求めます。平衡濃度＝発生粒子数／減少率・式油清浄器が設置されていない場合の減少率を.とすると平衡濃度は個/mlとなります。このことから分かるように、本試料油中の汚染度は、油清浄器が設置されていることでNAS級と清浄になっていますが、油清浄器がないと仮定した場合、計算により求めたように～μmレンジの汚染度はNAS級の汚染状態になる可能性を示唆するものととらえる事が出来ます。他のレンジを同様に計算すると以下のようになり、NAS級となります。この粒子数である場合、軸受は損傷しているレベルにあると考えられます。フェログラフィーの結果、μmサイズの大型の粒子が見られていることからも確認できます。～～～～以上等級級以上のことから、濾過機軸受油槽から採油すると同時に油清浄器出口から採油を実施し、分析結果から減少率を導き、その減少率を上記方法により油清浄器がない場合の粒子数を求め、その粒子数の変化により潤滑状態を確認されることを推奨します。又、フェログラフィーの結果、厳しい摩耗状態にあることが確認されており、早急に再度分析を実施されることを併せて推奨します。
報告№102-4041 | 分析№102-01989 | 102-01989 | 分析の結果、ピストンポンプのピストンとバルブプレートとのすべり摩擦部に凝着摩耗が発生していることが推定されました。DENISON製のピストンポンプのピストンとバルブプレートが摩擦する部分は球形をしており、この球形が変形し、トラブルが発生する場合があるため注意が必要です。今後、更に摩耗が進行すると摩耗粒子サイズが大型化してきますので、定期的な分析により監視されることを推奨します。次回分析を決定するためには、油量、回転数、潤滑油システムの構成等の機器情報が必要ですので、ご提供ください。それは、フェログラフィーを除く項目が良好であったものの、摩耗粒子の形態観察の結果から、油膜切れにより発生したシビア粒子が観察されたことから判断しました。尚、を示す粘度、水分、全酸価、IRの各データが良好であることから、この油は継続使用可能と判断します。
報告№108-5071 報告№111-00598 | 分析№108-02721 分析№111-002817 | 111-002817 | 潤滑油は継続使用可能な状態にあると判断します。但し、消泡性能が低下していることから、以下の対策を推奨します。追加分析消泡性能が低下した場合、ギヤ歯面での油膜形成に影響が出て摩耗が進展することがありますので、フェログラフィーおよびSOAP-Tを追加して摩耗により発生する油中金属濃度や潤滑状態を確認することを推奨します。泡立ち試験泡立ち試験の結果は、一般的には消泡性能が低下していると判断できる値の-でしたが、前回同様に新油値の-であるのに比較して高い値であったことから、消泡性能が低下していることが分かりました。今後の使用状況によっては油の酸化劣化が進行したり、ギヤ歯面およびベアリング軌道面で油膜切れが発生したりする場合があるため、消泡剤の添加による消泡性能の改善など何らかの対応が必要になると思われます。分析結果泡立ち試験の結果、消泡性能が低下していました。粘度粘度はmm/sと新油値mm/sに比較して、粘度変化率は-.％で、当社推奨の管理限界値である±％以内にあり、良好と判断します。泡立ち試験泡立ち試験は-と新油値に比較して高い値でした。水分はと当社推奨の管理限界値の以下であり、良好と判断します。全酸価全酸価は.mgKOH/gと新油値.mgKOH/gに比較して高いものの、IRの結果で油劣化の兆候を示すカルボン酸の吸収が確認されていないことから、良好と判断します。
報告№109-09136 | 分析№109-001160 | 113-002564 | 対象設備は継続使用可能な状態にあると判断します。但し、潤滑油は水分が高く、SOAP-Tでカルシウム固形分が非常に高い値で検出されたことから以下の対策を推奨します。更油と次回点検でピストンリング、シリンダライナの点検潤滑油の水分が高いことから、金属表面で腐食摩耗が発生し、発生した鉄錆等の粒子が潤滑部に噛み込み摩耗が進行することが懸念されます。また、油中からカルシウム化合物が非常に高い濃度で検出されたため、この化合物がコンロッドメタルやクランクメタルの摩耗を促進させる懸念があることから、更油を推奨します。化合物発生の原因は、ピストンリング、シリンダライナの摩耗によって燃焼ガスのシール性が低下し、燃焼ガス中の硫黄分と油中のカルシウム添加剤が反応するためと考えられます。そのため、次回点検ではピストンリング、シリンダライナの摩耗状態の点検を推奨します。定期的な分析今後の摩耗推移を監視するため、定期的な分析実施を推奨します。新油の分析粘度、酸価、塩基価は、油の性能を評価するパラメータの一種です。油の性能低下は、新油との比較が必要なことから、未使用油の提供および分析による比較評価を推奨します。異常摩耗の早期発見のパラメータであるIs値は、レベルとやや高い値でした。また、潤滑部の摩耗が認められたため、定期的に潤滑油分析を実施し、摩耗推移を監視することが有用と考えます。フェログラフィーで観察された代表的な粒子は、以下の通りです。正常な摩耗粒子・潤滑状態が正常なマイルド摩耗により発生。シビア粒子・潤滑状態がやや厳しい凝着摩耗により発生。極微小領域で油膜切れが発生したことを示します。シビア粒子は、摩擦面が将来的に異常摩耗へ進展する可能性を示唆しているため、傾向監視が有用と思われます。詳細は、別紙傾向監視が必要な摩耗粒子をご覧ください。固形カルシウム化合物の生成SOAP-Tでカルシウムが.ppm検出されました。この固形カルシウムは、潤滑油に混入した燃焼ガス中の酸成分がカルシウム添加剤と中和反応して生成される比較的硬い化合物のため、摺動面に噛み込み、切削摩耗が進行することが懸念されます。詳細は、別紙固形カルシウム化合物の生成をご覧ください。コンロッドメタル、クランクメタルの摩耗SOAP-Tでメタルの主成分である錫がppm、ニッケルが、鉛がppm、銅が検出されたことから、コンロッドメタル、クランクメタルが局所的に摩耗していると推定されました。ディーゼルエンジンのメタルは、別紙コンロッドメタル・クランクメタルの摩耗に示すように、一般的にホワイトメタル層、ニッケル層、銅と鉛の合金であるケルメット層の順に積層構造になっています。今回、ケルメット層の銅、鉛が検出されたことから、ホワイトメタルの一部が摩耗により消失し、その下にあるケルメット層の摩耗が発生している可能性があります。現在のところケルメット層の成分である鉛が低濃度であることから継続使用に支障がない範囲であると判断しますが、今後、摩耗が進行し異常摩耗に進展することを防止するため、傾向分析による摩耗推移の監視が有用です。シリンダライナ、ピストンリングの摩耗SOAP-Tで鉄が.ppmと比較的高い値で検出され、フェログラフィーで鉄系のシビア粒子が観察されたことから、鉄を主成分とした部品、例えばシリンダライナやピストンリング等が摩耗している可能性があるため、今後の摩耗進行の監視が有用です。銅を使用した箇所の溶出・摩耗SOAP-Tの結果、銅が検出されました。当該設備の様に亜鉛系添加剤が含まれる潤滑油を使用した場合、潤滑系統内で銅および銅合金が亜鉛系添加剤の影響により腐食、溶出することが知られています。今回検出された銅は、この溶出と摺動部の摩耗により発生したものと考えられます。今後、別紙鉱油の酸化に対する金属触媒の影響に示すように濃度の増加に伴い酸化速度が速まる可能性があります。粘度粘度はmm/sでした。新油との比較による評価が必要です。水分はppmと当社推奨の管理限界値を超えていました。今後、水分の影響で油槽内に錆が発生し、その影響で摩耗が発生する懸念があります。酸価はmgKOH/gでした。新油との比較による評価が必要です。塩基価は.mgKOH/gでした。新油との比較による評価が必要です。
報告№108-0387 報告№109-09061 | 分析№108-02609 分析№109-000627 | 109-000627 | 、汚染度、軸受の潤滑状態を確認する。今回の採油は、対象設備の停止中に排油口から実施しているため、別紙油中粒子の沈降の影響に示すように、沈降の影響を受けて分析データが高濃度に出る可能性があります。今回の分析は、以上のことを踏まえて結果を検討します。汚染度および軸受の潤滑状態分析の結果、摩耗粒子の形態観察で観察された粒子は、ギヤ歯面で発生しているマイルド摩耗と呼ぶ正常な摩耗、少量ながら異物の噛みこみにより発生する切削粒子でしたが、中でも切削摩耗は、異物が混入していない状態に比較して摩耗進行速度が速いことから、今後の管理には注意が必要です。切削摩耗は、ギヤの摩耗を進行させるとともに、転がり軸受で発生した場合、切削摩耗により生じた軌道面の損傷が起点となって転がり軸受の寿命となるフレーキングに進展し、寿命が分の程度に低下することも知られていることから、再度分析を実施し摩耗の進行状況を確認することを推奨します。再分析の時期を理論的に求めたところ、最短で約時間となります。この時間は、油中汚染物が均一になるために必要とする時間であり、この時間を経過すれば、再分析の結果から状態の傾向を確認することが可能となります。そのため、試運転などで数時間の運転が可能であれば、より的確に状況が確認できますので再分析を推奨します。を示す粘度およびIRの結果、ダフニータービンオイルの新油データとの整合がありませんでした。粘度は、.mm/sと新油値.mm/sに比較して、粘度変化率は+％と非常に高いことが確認され、IRの結果でも、IRスペクトルが新油スペクトル一致しなかったことから、油名が違っている可能性があります。再度確認をお願いいたします。
報告№109-09136 報告№112-00589 | 分析№109-001160 分析№112-002467 | 112-002467_date130403 | 分析の結果、潤滑油の劣化はなく、汚染度は良好な範囲にあることから、継続使用可能な状態にあると判断します。但し、異種油の混入、または油名が違う可能性がありますので、以下の対策を推奨します。減速機分析の結果、減速機は継続使用可能な状態にあると判断します。但し、疲労摩耗が発生しており、今後も摩耗の進行を傾向監視するため、以下の対策を推奨します。異種油の混入および油名の確認分析データから新油と一致しないデータが確認されたことから、異種油の混入または油名が違っている可能性があります。油は設備の条件にあった適正な性能のものを使用することが重要であるため、異種油の混入の有無、油名を再確認することを推奨します。定期的な分析定期的に分析を実施することにより、データの変化から異常の兆候を早期に発見することが可能となります。また、今回は対象設備の初回分析であるため、あと最低でも回分析を実施し、分析データの変化から今後の分析周期を検討することを推奨します。今後、疲労摩耗の進行が懸念されるため、出来るだけ早めに回目の分析を実施することを推奨します。IRチャートの結果、新油と使用油のスペクトルパターンが一致してない箇所が確認されました。粘度粘度は、mm/sと新油値mm/sに比較して、粘度変化率は-.％で、当社推奨の管理限界値である±％以内であり、良好と判断します。水分は、ppmと当社推奨の管理限界値の以下であり、良好と判断します。酸価は、.mgKOH/gと新油値.mgKOH/g以下であり、良好と判断します。IRIRチャートの結果、新油と使用油のスペクトルパターンが一致してない箇所が確認されました。異種油の混入、または油名の誤りなどが考えられます。は良好と判断します。計数汚染度計数汚染度は、NAS級と当社推奨の管理限界値NAS級以下であり、良好と判断します。重量汚染度は、.mg/mlでした。光学顕微鏡写真重量汚染度で濾過したフィルタ表面上の夾雑物を光学顕微鏡で観察した結果、鉄錆、砂等が観察されました。はフェログラフィーおよびSOAP-Tの結果から総合的に判断した結果、継続使用は可能ですが、機器の機能を保持するためにも傾向管理が有用と考えます。フェログラフィー【定量分析：Is値】Is値は異常摩耗の早期発見パラメータのつで、摩耗粒子を定量化するために用います。今回のIs値はの乗と低い値でした。フェログラフィー【定性分析：摩耗粒子および摩耗形態観察】観察された代表的な摩耗粒子は、以下の通りでした。疲労摩耗粒子・繰返し応力を受けて発生。フリクションポリマ・局部的に高圧・高温となる場合に発生。Iカップリング発光分光分析【SOAP-T】検出された金属元素から発生箇所を推定すると、以下の通りでした。鉄、鉛、ニッケル・ギヤ、軸受等リン、モリブデン・添加剤カルシウム、ナトリウム・外部混入異物バックラッシご提供いただいた減速機に関する情報からハスバ歯車の組み合わせの段減速機構であり、この歯車の構成から接触点箇所のバックラッシを求めました。尚、歯幅が不明でしたので、mmと仮定しました。ギヤのバックラッシの増加量を求めた結果、接触点箇所でバックラッシの増加量は、約.μmと推定されます。バックラッシ増加分の上限値は、メーカにより差異はあるものの、当社の推奨するバックラッシは、一般に推奨されるμmを管理目安にしています。この値に比較して十分に小さい値です。
報告№109-09136 報告№111-00495 | 分析№109-001160 分析№111-002275 | 111-002275 | 潤滑油および軸受は継続使用可能な状態にあると判断します。但し、異種油の混入または油名の誤りがなどが考えられますので、以下の対策を推奨します。異種油の混入および油名の確認異種油の混入の有無、油名を再度確認することを推奨します。フェログラフィー異常摩耗の早期発見パラメータとして摩耗粒子を定量化して評価するフェログラフィーのIs値は、潤滑状態が正常なのマイナス乗でした。Iカップリング発光分光分析供試の潤滑油を分析した結果、検出された金属元素は、SOAP-Tの結果表に示すように、鉛、銅、リン、亜鉛、カルシウム、バリウム、ケイ素、ナトリウムでした。検出されたこれらの金属元素から発生箇所を推定すると鉛、銅・軸受等リン、亜鉛・オイル添加剤カルシウム、バリウム、ケイ素、ナトリウム・外部混入異物であると思われます。このうち、機械部品が摩耗したと思われる元素はのグループです。検出されたリン、亜鉛は添加剤として添加されている場合があります。ご提供して頂いたJOMORIXタービンの新油データには、これらの添加剤は含まれていないことから、異種油の混入、または油名の誤りなどが考えられます。鉛および銅を使用した箇所の溶出・摩耗SOAP-Tの結果、鉛がppm、銅がppm検出されたことから、鉛および銅を使用した部分の溶出・摩耗が発生しています。亜鉛系添加剤を使用している潤滑油で鉛および銅が検出される場合、潤滑系統内でこれらの金属が亜鉛系添加剤の影響により溶出することが知られています。今回の検出は、この溶出によるものと考えられます。今後、別紙鉱油の酸化に対する金属触媒の影響に示すように濃度の増加に伴い酸化速度が速まる可能性があります。計数汚染度、重量汚染度は共に良好でした。IRIRの結果、新油のIRスペクトルと一致しない箇所が確認されました。異種油の混入または油名の誤りなどが考えられます。
報告№109-09136 報告№113-00286 | 分析№109-001160 分析№113-001139 | 113-001139 | 潤滑油の劣化はなく、汚染度は良好な範囲にあることから、継続使用可能と判断します。減速機減速機は継続使用可能な状態にあると判断します。但し、摩耗粒子の形態観察で疲労摩耗粒子が比較的多く観察されたことから、今後の摩耗進行の有無を確認するためにも傾向監視を継続することが有効です。定期的な分析今後懸念される疲労摩耗の進行を監視するため、定期的に分析を実施することを推奨します。フェログラフィーおよびSOAP-Tのデータから総合的に解析した結果、継続使用は可能ですが、今後の機器の機能を確認するためにも傾向管理が有用と考えます。フェログラフィー【定量分析：Is値】Is値は異常摩耗の早期発見パラメータのつで、摩耗程度を定量化するために用います。今回のIs値はの乗と、低い値でした。フェログラフィー【定性分析：摩耗粒子および摩耗形態観察】分析結果から観察された代表的な粒子は、以下の通りでした。疲労摩耗粒子・繰返し応力を受けて発生。Iカップリング発光分光分析【SOAP-T】検出された金属元素から発生箇所を推定すると、以下の通りでした。鉄、錫、亜鉛・ギヤ、軸受等リン・添加剤錫、カルシウム、アルミニウム、ケイ素、ナトリウム、モリブデン・外部混入異物亜鉛を使用した箇所の溶出・摩耗SOAP-Tの結果、亜鉛がppm検出されました。亜鉛を使用した箇所の溶出・摩耗が発生していると思われます。亜鉛メッキ等であった場合、耐食性が低下して腐食に進展することが懸念されます。計数汚染度はNAS級と、当社推奨の管理限界値以下であり、良好でした。潤滑油の劣化状態粘度、水分、酸価、IRの各データは良好でした。
報告№108-7005 報告№108-7005 | 分析№108-01660 分析№108-01660 | 108-01660 | 今回の採油は、対象設備の停止中にドレンプラグから実施しているため、油循環中に採油した場合に比較し、油中粒子の沈降の影響を受け、分析データが高濃度に出る可能性があります。今回の分析は以上のことを踏まえて結果を検討しました。分析の結果、異常摩耗の早期発見パラメータであるフェログラフィーのIs値がの乗とやや高く、摩耗粒子の形態観察で異物の噛み込みなどで発生する切削粒子、金属接触が厳しい場合に発生するシビア粒子、外部から混入したと思われる砂等が観察されことから、摩耗形態は切削摩耗と凝着摩耗が混在していることが分かりました。切削摩耗観察された摩耗形態の中でも切削摩耗は、異物が混入していない状態に比較して、摩耗進行速度が速く注意が必要で、転がり軸受にこの摩耗形態が観察された場合、軸受寿命が分の程度に低下することが知られています。切削摩耗が進行した場合、転がり軸受の寿命の指標となるフレーキングに進展することが懸念されます。理論的計算の結果で今回の採油から時間以上経過していれば摩耗の進行状態が確認出来ますので、可能であれば運転再開後時間以上経過した時点で対象設備の運転中、または停止直後に油槽中層部から採油を実施されることを推奨します。ケイ素の検出SOAPでケイ素が検出されました。一般に、潤滑油中からケイ素が検出された場合の原因として、油の消泡剤として使用されるシリコン系の添加剤が検出される外部から混入した砂などが検出されるシリコングリースをシール部に塗布している場合、このシリコングリースが潤滑油に混入して検出されるなどが挙げられますが、今回の原因は、フェログラフィー摩耗粒子の形態観察で砂が多く観察されたことから、の可能性が考えられました。およびについては、分析結果では確認することが出来ませんので、原因を絞込むため、消泡剤の投与をしていないか、また、シリコングリースを使用している箇所があるかについてご確認下さい。尚、上述しましたように今回の採油は対象設備の停止中の採油であるため、対象設備の運転中の採油に比較して汚染度は高目に出ている可能性があります。採油は、粒子の沈降の影響を少なくすることが重要であり、そのため油中粒子が均一な分散状態で実施されることを併せて推奨します。は良好と判断します。粘度は良好と判断します。粘度はmm/sと新油値mm/sに比較して、粘度変化率は-.％で、当社推奨の管理限界値である±％以内にあり、良好と判断します。水分は良好と判断します。水分はppmと当社推奨の管理限界値の以下であり、良好と判断します。全酸価は良好と判断します。全酸価は.mgKOH/gと新油値以内にあり、良好と判断します。RBOTの結果、良好と判断します。RBOTはminと当社推奨の管理限界値のmin以上であり、良好と判断します。は良好と判断します。計数汚染度は良好と判断します。計数汚染度はNAS級と当社推奨の管理限界値のNAS級以内にあり、良好と判断します。機器の潤滑状態異常摩耗の早期発見パラメータであるフェログラフィーのIs値がの乗とやや高く、摩耗粒子の形態観察の結果、異物の噛み込みなどで発生する切削粒子、金属接触が厳しい場合に発生するシビア粒子、外部から混入したと思われる砂等が多く観察されました。SOAPの結果、ケイ素が検出されました。SOAPの結果、外部から混入したと思われるケイ素が検出されました。D－SOAPの結果は良好です。D－SOAPの結果、鉄、亜鉛、外部から混入したと思われるカルシウム、ナトリウムが検出されました。フェログラフィーの結果、異物の噛み込みなどで発生する切削粒子、金属接触が厳しい場合に発生するシビア粒子、外部から混入したと思われる砂等が観察されました。異常摩耗の早期発見パラメータであるフェログラフィーのIs値がの乗とやや高く、摩耗粒子の形態観察の結果、異物の噛み込みなどで発生する切削粒子、金属接触が厳しい場合に発生するシビア粒子、外部から混入したと思われる砂等が観察されました。
報告№107-4545 報告№108-5077 | 分析№107-02185 分析№108-02835 | 108-02835 | トライボ診断の結果、粘度を除く項目は良好でした。粘度は、新油値のmm/sに比較し変化率が-.％のmm/sとなっており、当社推奨の管理限界値である±％を超えています。粘度低下の要因のひとつとなる異種油の混入や劣化がIRで確認できなかったことから、今回の粘度低下は、潤滑油の製造ロットによる差異、または、潤滑油の分子がせん断作用を受けて低下したことなどが考えられます。現在のところ、本試料油は継続使用可能な状態にありますが、粘度低下は、シール部からの漏れ量の増加につながりやすくなることから、定期的な分析により粘度の低下および油の劣化の進行状況を確認することを推奨します。粘度が当社推奨の管理限界値を超えています。粘度は当社推奨の管理限界値を超えています。粘度はmm/sと新油値mm/sに比較して、粘度変化率は-.％で、当社推奨の管理限界値である±％を超えています。粘度はmm/sです。粘度はmm/sです。粘度指数はです。粘度指数はです。水分は良好。水分はppmと当社推奨の管理限界値の以下にあり、良好と判断します。全酸価は良好。全酸価は.mgKOH/gと新油値.mgKOH/g以内にあり、良好と判断します。
報告№108-5019 報告№108-5019 | 分析№108-00644 分析№108-00644 | 108-00644 | トライボ診断の結果、摩耗粒子の形態観察でギヤ歯面の摩耗で発生したと推定される～μmサイズの摩耗粒子が観察され、潤滑状態指数がの乗と精密なフィルタ存在下においては高い値を示していました。ギヤボックスの油系統にはフィルタがあり、粒子の大部分は捕捉されていると考えられます。それにもかかわらず、～μmの摩耗粒子が確認されており、ギヤ歯面ではやや厳しい潤滑状態が発生している可能性があると思われました。また、フィルタの目詰まりにより濾過効率が低下している可能性も考えられました。今後さらに摩耗が進行することが懸念されるため、定期的に分析を実施すると共に、フィルタのメンテナンスを検討されることを推奨します。フィルタの捕捉の影響による誤認を避けるため、今後の診断に当たっては、これまでの採油箇所に加え、フィルタの捕捉物も分析し、その結果から潤滑状態を評価することを推奨します。尚、フィルタ捕捉物の分析を実施する際には、フィルタ流量、フィルタ使用時間、主機稼働時間などの追加情報が必要です。水分が新油に比較して高い値でした。使用油であるAlphasynPGは、ポリグリコールベースの合成ギヤオイルであるため、水分を吸収しやすい特性があります。今後は、水分濃度増加の有無を監視されることを推奨します。粘度は良好。粘度は.mm/sと新油値.mm/sに比較して、粘度変化率は+％で、当社推奨の管理限界値である±％以内にあり、良好と判断します。粘度はmm/sでした。粘度はmm/sでした。粘度指数はでした。粘度指数はでした。泡立ち試験は-でした。泡立ち試験は-と消泡性能が保持されていることが確認されました。水分は新油値より高い値でした。水分はppmと新油値より高い値でした。全酸価は良好。全酸価は.mgKOH/gと新油値.mgKOH/g以内であり、良好と判断します。機器の潤滑状態潤滑状態指数はやや高い値を示していました。摩耗粒子の形態観察の結果、ギヤ歯面の摩耗で発生したと推定される～μmサイズの摩耗粒子が観察されました。～μmサイズの疲労摩耗粒子が観察されました。異常摩耗の早期発見パラメータである潤滑状態指数がの乗と精密なフィルタ存在下においては高い値であり、摩耗粒子の形態観察の結果、ギヤ歯面の疲労摩耗で発生したと推定される～μmサイズの摩耗粒子が観察されました。
|  | 100-02200 | 又、フェログラフィーの摩耗粒子形態観察の結果、ボールネジ部、ベアリングの軌道面、転動面の疲労摩耗により発生した粒子が若干見られており、微小な剥離が発生しているものと推定されました。以上のことから、ギヤ歯面では、高い圧力により油膜が切れ金属接触が発生し、ボールネジ、ベアリング軌道面、転動面では、若干疲労摩耗が発生しているものと考えられました。電動サーボのギヤ及びボールネジに異常の兆候が確認された事例と今回データを下表により比較した。その結果、今回データは、異常の兆候が確認された事例のデータをとした場合、今回データの割合は、～%の範囲にありました。最も高い値はD－SOAPの鉄濃度の％でした。これはギヤ歯面やボールネジの摩耗の進行状態を示していると考えられます。尚、次回油補充時には、フラッシング及び濾過後に、分析を実施し、そのデータを初期値として管理することを推奨します。
|  | 113-000733 | 対象設備は継続使用可能な状態にあると判断します。但し、水分濃度が高いため以下の対策を推奨します。水分濃度の調整発錆予防のため、遠心分離機による水分除去や部分更油による水分濃度の相対的低下を推奨します。はフェログラフィーおよびSOAPの結果から総合的に判断した結果、正常な状態にあると考えられます。フェログラフィー【定量分析：Is値】Is値は異常摩耗の早期発見パラメータのつで、摩耗粒子を定量化するために用います。Is値は前回同様にの乗と低い値でした。フェログラフィー【定性分析：摩耗粒子および摩耗形態観察】分析結果から観察された全ての粒子量は少でした。Iカップリング発光分光分析【SOAP／D-SOAP】【SOAP-T】検出された金属元素から発生箇所を推定すると、以下の通りでした。鉛、銅、ニッケル・エンジン部品リン、亜鉛、カルシウム、マグネシウム、ホウ素・添加剤アルミニウム、ナトリウム・外部混入異物前回同様に粘度、塩基価は良好でした。水分はppmと当社推奨の管理限界値を超えていました。今後、水分の影響で機関内に錆が発生し、その影響で摩耗が発生する懸念があります。
報告№109-09136 報告№110-00746 | 分析№109-001160 分析№110-003531 | 110-003531 | 金属元素と濃度の分析は、試料油を以上の高温で発光させ、その光を分光器で分光し、分光によって得られた光の強度と金属固有の波長とから元素を特定するIカップリング発光分光分析法)を用います。また摩耗状態は、SOAPにより求めた金属成分と濃度にフェログラフィー法による摩耗粒子分析とを加味して総合的に評価しますが、摩擦面の摩耗機構と摩耗状態の判断は摩耗粒子の形態と、異常摩耗の早期発見パラメータであるIs値により判断します。Iカップリング発光分光分析供試のタービン油を分析した結果、検出された金属元素は、油中金属元素の結果表に示すように、錫、リン、カルシウム、ナトリウムが検出されました。これらの検出された金属元素から発生箇所を推定すると錫・軸受等リン・オイル添加剤カルシウム、ナトリウム・外部混入異物であると思われます。このうち、機械部品が摩耗したと思われる元素はのグループです。フェログラフィー摩耗粒子分析結果から観察された粒子は、潤滑状態が正常な場合に発生する摩耗粒子でした。潤滑状態と摩耗形態異常摩耗の早期発見パラメータとして摩耗粒子を定量化して評価するフェログラフィーのIs値は、潤滑状態が正常なのマイナス乗となっていました。これらの結果から、軸受摺動部で発生している摩耗は、正常な潤滑状態であるマイルド摩耗が発生していることが分かります。計数汚染度、重量汚染度は共に良好でした。IRの結果、新油のIRスペクトルと一致しない箇所が確認されました。SOAPの結果、ご提供頂いた新油ダフニースーパータービンには添加剤のリンが検出されていますが、本試料油からはリンが検出されませんでした。これらのことから、異種油の混入、または油名の誤りなどが考えられます。軸受および潤滑油は継続使用可能な状態にあると判断します。今後も定期的に分析を実施し、摩耗の進行状況を確認することを推奨します。
報告№101-0180 外部から混入したケイ素は、前報で述べたとおり、シリコーングリースの混入によるものと考えられました。 | 分析№101-01585 | 101-01585-1 | 摩耗の過酷度を示すフェログラフィーのIs値がの乗とやや高い値を示していました。摩耗粒子の形態観察の結果、外部から混入した砂、鉄錆等の異物が多く見られることから、Is値が高い要因は、外部から混入した異物によるものと考えられました。これらの異物がベアリング軌道面に噛み込み摩耗が進行することが懸念されるため、運転時間時間経過した時点で再度分析を実施し、摩耗の進行状況を確認されることを推奨します。この油は継続使用可能と判断します。粘度は良好と判断します。粘度は.mm/sと新油値.mm/sに比較して、粘度変化率は％で、当社推奨の管理目安である％以内にあり、良好と判断します。水分は良好と判断します。水分はppmと当社推奨の管理目安の以下であり、良好と判断します。全酸価は良好と判断します。全酸価は.mgKOH/gと当社推奨の管理目安のmgKOH/g以下であり良好と判断します。計数汚染度は当社推奨の管理基準値を超えていました。計数汚染度はNAS級以上と当社推奨の管理基準値のNAS級を超えていました。重量汚染度は当社推奨の管理基準値を超えていました。重量汚染度はmg/mlと当社推奨の管理基準値のmg/mlを超えていました。機器の潤滑状態外部から混入した砂、鉄錆等の異物が多く見られました。SOAPの結果、ベアリングの摩耗が確認されました。油中の金属粒子濃度を分析するSOAPの結果、ベアリングの摩耗により発生した鉄が、外部から混入したケイ素がppm、油の添加剤成分のリンがppm検出されました。D－SOAPの結果、ベアリングの摩耗が確認されました。油中の金属粒子濃度を分析するD－SOAPの結果、ベアリングの摩耗により発生した鉄がppm、外部から混入したカルシウムが、ナトリウムがppm検出されました。フェログラフィーの結果、ベアリング寿命の指標となるフレーキングの発生が確認されました。摩耗の過酷度を示すフェログラフィーのIs値がの乗とやや高い値を示していました。摩耗粒子の形態観察の結果、外部から混入した砂、鉄錆等の異物が多く見られることから、Is値が高い要因は、外部から混入した異物によるものと考えられました。これらの異物がベアリング軌道面に噛み込み摩耗が進行することが懸念されるため、運転時間時間経過した時点で再度分析を実施し、摩耗の進行状況を確認されることを推奨します。
報告№109-09136 | 分析№109-001160 | 112-002817 | 油の劣化進行は確認されなかったものの、油中の汚染度が高く、増加傾向にあることから、以下の対策を推奨します。対象設備は継続使用可能な状態にあると判断します。但し、将来的な摩耗進行の有無を確認するためにも傾向監視を継続することが有効です。濾過摩耗粒子や異物等がギヤ歯面や軸受軌道面に噛み込むことによる摩耗の進行が懸念されるため、可能であれば濾過を推奨します。定期的な分析今後懸念される切削摩耗、凝着摩耗の進行を監視するため、定期的に分析を実施することを推奨します。新油との比較による評価を示す粘度、酸価のデータは新油データを基準として評価しています。今回は油名が不明であったため評価できませんでしたが、今後評価する場合は、使用している新油を同時に分析することをご検討下さい。はフェログラフィーおよびSOAP-Tの結果から総合的に判断した結果、継続使用は可能ですが、機器の機能を保持するためにも傾向管理が有用と考えます。フェログラフィー【定量分析：Is値】Is値は異常摩耗の早期発見パラメータのつで、摩耗粒子を定量化するために用います。Is値はの乗とやや高い値でした。フェログラフィー【定性分析：摩耗粒子および摩耗形態観察】分析結果から比較的多く観察された粒子は、以下の通りでした。切削粒子・異物や金属表面の微小突起による切削摩耗により発生。シビア粒子・潤滑状態がやや厳しい凝着摩耗により発生。金属潤滑部が局部的に油膜切れを起していると考えられます。黒錆・潤滑状態がやや厳しい凝着摩耗により発生。金属接触が厳しく、且つ、高い摩擦熱が発生していると考えられます。観察された摩耗粒子の中でもシビア粒子、黒錆は、将来的な摩耗の進行に繋がる可能性を示唆しているため、傾向監視が必要と思われます。シビア粒子、黒錆は、凝着摩耗に分類されます。これらの摩耗粒子は、ギヤ歯面や軸受軌道面で凝着、破断を繰り返し、この過程で生じる移着粒子が成長して摩耗粒子となります。そのため、ギヤ歯面や軸受軌道面では局部的に油膜切れが発生していることを示しています。この状態が継続した場合、摩耗粒子のサイズは徐々に大型化していき、設備の損傷に至る場合がありますので、傾向監視が必要です。Iカップリング発光分光分析【SOAP-T】検出された金属元素から発生箇所を推定すると、以下の通りでした。鉄、亜鉛・ギヤ、軸受等リン、カルシウム、バリウム・添加剤ナトリウム・外部混入異物計数汚染度は、NAS級以上と、当社推奨の管理限界値を超えていました。摩耗粒子の形態観察およびSOAP-Tの結果から、汚染度が高い要因は摩耗と外部混入異物の影響と思われます。粘度粘度はmm/sとISOVG規格内にありました。水分はppmと当社推奨の管理限界値以下であり、良好でした。酸価は油名が不明であったため、新油データとの比較ができず評価できませんでした。潤滑油および設備の劣化比較と傾向前回、フェログラフィーおよびSOAP-Tを実施していないため、比較はできませんでした。計数汚染度は、前回に比較してNAS級からNAS級以上とランク上昇し、当社推奨の管理限界値NAS級を超えていました。粘度粘度は前回に比較してmm/sからmm/sに上昇しているものの、前回同様にISOVG規格内にありました。水分は前回に比較して.ppmからppmに減少し、前回同様に当社推奨の管理限界値以下であり、良好でした。酸価は前回に比較して.mgKOH/gからに低下していることから、油劣化は進行していないと考えられます。
報告№109-0034 報告№109-0034 | 分析№109-00172 分析№109-00172 | 109-00172 | 分析の結果、摩耗は安定しており、転がり軸受の寿命の指標となるフレーキングで発生する摩耗粒子が観察されていないことから、軸受は継続使用可能と判断します。これらのことは、前回同様に異常摩耗の早期発見パラメータであるフェログラフィーのIs値がの乗とやや高く、摩耗粒子の形態観察の結果、微小な疲労摩耗粒子、外部から混入したと思われる鉄錆等が多く観察されたものの、計数汚染度はランク減少し、D-SOAPの鉄濃度が減少したこと以上のことから判断しています。計数汚染度はやや高い値となっています。計数汚染度はやや高い値となっています。計数汚染度はNAS級と当社推奨の管理限界値のNAS級以内にあるものの、やや高い値となっています。重量汚染度はmg/mlとなっています。重量汚染度はmg/mlとなっています。機器の潤滑状態フェログラフィーの結果、微小な疲労摩耗粒子、外部から混入したと思われる鉄錆等が多く観察されています。SOAPの結果、鉄が検出されています。SOAPの結果、摩耗により発生する鉄、油の添加剤成分であるリンが検出されています。D－SOAPの結果、鉄が検出されています。D－SOAPの結果、摩耗により発生する鉄、油の添加剤成分であるリンが検出されています。フェログラフィーの結果、微小な疲労摩耗粒子、外部から混入したと思われる鉄錆等が多く観察されています。異常摩耗の早期発見パラメータであるフェログラフィーのIs値がの乗とやや高く、摩耗粒子の形態観察の結果、微小な疲労摩耗粒子、外部から混入したと思われる鉄錆等が多く観察されています。
報告№109-09249 報告№111-00550 | 分析№109-001747 分析№111-002503 | 111-002503 | 潤滑油および軸受は継続使用可能な状態であると判断します。但し、今後も摩耗の進行を傾向監視するため、以下の対策を推奨します。定期的な分析切削摩耗や凝着摩耗の進行を監視するため、定期的に分析を実施し、摩耗の進行状況を確認することを推奨します。フェログラフィー異常摩耗の早期発見パラメータとして摩耗粒子を定量化して評価するフェログラフィーのIs値は、潤滑状態がやや厳しいの乗でした。摩耗粒子の形態で比較的多く観察された粒子は、潤滑状態が正常な場合に発生する摩耗粒子異物の噛み込みにより発生する切削粒子金属潤滑部が局部的に油膜切れを起して発生するシビア粒子局部的に高圧・高温となる場合に発生するフリクションポリマでした。これらの摩耗粒子が観察された場合、潤滑部で発生している摩耗形態は、正常なマイルド摩耗異物による切削摩耗潤滑状態がやや厳しい凝着摩耗であり、そして局部的ではあるものの高圧・高温の箇所が発生していることも分かります。摩耗形態の中でも切削摩耗は摩耗進行速度が速く、転がり軸受でこの摩耗形態が発生した場合には寿命が分の程度に低下することも知られており、切削摩耗により生じた軌道面の損傷が起点となって転がり軸受の寿命となるフレーキングに進展することから傾向監視による経過監視が必要です。フリクションポリマは、潤滑油が摺動面や軌道面に押し込められ高圧状態になると同時に、圧縮熱により高温状態になった結果、基油自身が重合反応を起こし生成することが知られています。そのため、高圧高温状態の解消がなされなければ、潤滑油の劣化が進行し、粘度上昇に因る潤滑異常に進展する場合があります。Iカップリング発光分光分析供試の潤滑油を分析した結果、検出された金属元素は、油中金属元素の結果表に示すように、鉄、カルシウムでした。検出されたこれらの金属元素から発生箇所を推定すると鉄・軸受等カルシウム・外部混入異物であると思われます。このうち、機械部品が摩耗したと思われる元素はのグループです。水分、汚染粒子数、汚染度物重量の各データは良好でした。粘度、全酸価、酸化安定度、有機物・有機化合物の各データは良好でした。分析結果特性低下特性低下に係るパラメータの分析結果は良好と判断します。粘度粘度はmm/sと新油値mm/sに対する粘度変化率は+％で、当社推奨の管理限界値である±％以内にあり、良好と判断します。全酸価添加油の全酸価は、油メーカによって初期値が違うため統一した管理基準を設定するのが困難であることから、当社では管理限界値を設定しておらず、新油分析値との比較及び他の分析項目の結果より全酸価の状態判断を行います。その結果、全酸価は.mgKOH/gと新油値.mgKOH/gに比較して変化はないことから、良好と判断します。酸化安定度酸化安定度はminであり、当社推奨の管理限界値のmin以上であることから良好と判断します。有機物・有機化合物有機物・有機化合物は、IRチャートによる新油分析値との比較の結果、cm-付近に劣化の兆候を示すカルボン酸の吸収が確認されていないことから、良好と判断します。色相はLであり、新油値のL.に比較して大きな変化はないことから、良好と判断します。汚染に係るパラメータの分析結果は良好と判断します。水分はppmであり、当社推奨の管理限界値の以下であることから良好と判断します。汚染粒子数はNAS級であり、当社推奨の管理限界値のNAS級以内であることから良好と判断します。汚染度物重量は.mg/mlであり、当社推奨の管理限界値のmg/ml以内であることから良好と判断します。摩耗フェログラフィーによる摩耗粒子の観察の結果、潤滑状態が正常な場合に発生する摩耗粒子、異物の噛み込みにより発生する切削粒子、金属潤滑部が局部的に油膜切れを起して発生するシビア粒子、局部的に高圧・高温となる場合に発生するフリクションポリマが比較的多く観察されました。異常摩耗の早期発見パラメータであるフェログラフィーのIs値がの乗とやや高く、摩耗粒子の形態観察の結果、潤滑状態が正常な場合に発生する摩耗粒子、異物の噛み込みにより発生する切削粒子、金属潤滑部が局部的に油膜切れを起して発生するシビア粒子、局部的に高圧・高温となる場合に発生するフリクションポリマが比較的多く観察されました。金属濃度SOAP法により金属濃度を測定した結果、金属元素は検出されなかったことから、潤滑箇所で発生する金属接触による摩耗や、外部からの異物などの混入は見られず良好と判断します。金属濃度酸溶解法により金属濃度を測定した結果、潤滑箇所で発生する金属接触によって検出される鉄が、外部から混入したと思われるカルシウムが検出されました。
報告№109-09136 報告№112-00589 | 分析№109-001160 分析№112-002439 | 112-002439_date130409 | 分析の結果、潤滑油の劣化は確認されていないことから、継続使用可能な状態にあると判断します。但し、油中の汚染度が高く、汚染物がギヤ歯面や軌道面に噛み込み摩耗が進行することが懸念されることと、異種油の混入、または油名が違う可能性がありますので、以下の対策を推奨します。減速機分析の結果、減速機は継続使用可能な状態にあると判断します。但し、疲労摩耗が発生しており、今後も摩耗の進行を傾向監視するため、以下の対策を推奨します。異種油の混入および油名の確認分析データから新油と一致しないデータが確認されたことから、異種油の混入または油名が違っている可能性があります。油は設備の条件にあった適正な性能のものを使用することが重要であるため、異種油の混入の有無、油名を再確認することを推奨します。定期的な分析定期的に分析を実施することにより、データの変化から異常の兆候を早期に発見することが可能となります。また、今回は対象設備の初回分析であるため、あと最低でも回分析を実施し、分析データの変化から今後の分析周期を検討することを推奨します。今後、疲労摩耗の進行が懸念されるため、出来るだけ早めに回目の分析を実施することを推奨します。濾過または更油油中の汚染度が高いことから、摩耗粒子や異物等がギヤ歯面や軸受軌道面に噛み込むことによる摩耗の進行が懸念されるため、濾過または更油を推奨します。水分、酸価、IRの結果は、劣化はなく良好でした。しかし、粘度、IR、SOAP-Tの結果から、異種油の混入、または油名の誤りなどが考えられます。粘度粘度は、.mm/sと新油値mm/sに比較して、粘度変化率は+％で、当社推奨の管理限界値である±％を超えていました。適正な粘度範囲で使用していない場合、粘性抵抗が増大することにより、油温が上昇して、油劣化の進行に繋がることが懸念されます。水分は、.ppmと当社推奨の管理限界値の以下であり、良好と判断します。酸価は、.mgKOH/gと新油値.mgKOH/gに比較して高いものの、IRの結果で油劣化の兆候を示すカルボン酸の吸収が確認されていないことから、良好と判断します。IRIRチャートの結果、油劣化の兆候を示すカルボン酸の吸収が確認されていないことから、良好と判断します。しかし、新油と使用油のスペクトルパターンが一致していない箇所が確認されたことと、SOAP-Tで新油に含まれていない亜鉛の添加剤が検出された結果から、異種油の混入、または油名の誤りなどが考えられます。計数汚染度は当社推奨の管理限界値を超えており、油中の汚染度は高い値でした。計数汚染度計数汚染度は、NAS級以上と当社推奨の管理限界値NAS級を超えていました。重量汚染度は、mg/mlでした。光学顕微鏡写真重量汚染度で濾過したフィルタ表面上の夾雑物を光学顕微鏡で観察した結果、金属片、鉄錆、砂等が観察されました。はフェログラフィーおよびSOAP-Tの結果から総合的に判断した結果、継続使用は可能ですが、機器の機能を保持するためにも傾向管理が有用と考えます。フェログラフィー【異常摩耗指数：Is値】Is値は異常摩耗の早期発見パラメータのつで、摩耗粒子を定量化するために用います。今回のIs値はの乗とやや高い値でした。フェログラフィー【定性分析：摩耗粒子および摩耗形態観察】観察された摩耗粒子は、以下の通りでした。疲労摩耗粒子・繰返し応力を受けて発生。フリクションポリマ・局部的に高圧・高温となる場合に発生。Iカップリング発光分光分析【SOAP-T】検出された金属元素から発生箇所を推定すると、以下の通りでした。鉄、鉛、クロム、ニッケル・軸受等リン、亜鉛、モリブデン・添加剤カルシウム、アルミニウム、ナトリウム・外部混入異物SOAP-Tの結果、亜鉛が比較的高い値でした。ご提供頂いた新油ダフニースーパーギヤには、添加剤として含まれていないことから、異種油の混入、または油名の誤りなどが考えられます。バックラッシご提供いただいた減速機に関する情報からハスバ歯車の組み合わせの段減速機構であり、この歯車の構成から接触点箇所のバックラッシを求めました。尚、油量が不明でしたので、Lと仮定しました。ギヤのバックラッシの増加量を求めた結果、接触点箇所でバックラッシの増加量は、約μmと推定されます。バックラッシ増加分の上限値は、メーカにより差異はあるものの、当社の推奨するバックラッシは、一般に推奨されるμmを管理目安にしています。この値に比較して十分に小さい値です。
報告№109-09136 | 分析№109-001160 | 114-000937 | 作動油分析の結果、は良好の範囲にあることから、作動油は継続使用可能な状態にあると判断します。対象設備は継続使用可能な状態にあると判断します。但し、異常摩耗の早期発見パラメータであるフェログラフィーのIs値がと高く、摩耗粒子の形態観察で潤滑状態が正常な場合に発生する摩耗粒子、局部的に高圧・高温となる場合に発生するフリクションポリマが比較的多く観察されています。シリンダ摺動面やポンプ内部で摩耗が発生していると推定されます。現状は直ちに異常ではないものの、摩耗が進行した場合、バルブ類の動作障害などにも進展することが懸念されます。定期的な分析今後懸念される摩耗の進行を監視するため、定期的に分析を実施することを推奨します。
報告№106-0386 報告№106-0386 | 分析№106-02122 分析№106-02122 | 106-02122 | 号ガスエンジン発電機の軸受が損傷し、軸受の取替を実施してヶ月が経過した。トライボ診断を実施し、、汚染状態、潤滑状態を確認することを目的とした。今回の採油は主機停止中にドレンプラグから実施しているため、採油時にL廃油したとしても、廃油系統のドレン付近に沈降している汚染の影響があり、油循環中の採油に比較して油中粒子の沈降の影響で高濃度になっている部分を採油していると考えられます。したがって、油が循環している状態で採油を実施した場合に比較して、分析データが高くなり、異常な状態と判断してしまう可能性があります。以上の想定から今回の分析結果を検討しました。分析の結果、高濃度になっている部分を採油したにもかかわらず、全てのデータが良好であることから、この油は継続使用可能であり、潤滑状態も正常と判断します。尚、今回の分析結果の信頼性は、適正な採油条件に比較してやや低いと思われます。次回採油時には粒子の沈降の影響を極力抑え、油中粒子が均一な分散状態に近い状態で採油が実施できるように、主機運転中、または停止直後に採油を実施されることを推奨します。は良好と判断します。粘度は良好と判断します。粘度はmm/sと新油値mm/sに比較して、粘度変化率は+％で、当社推奨の管理限界値である±％以内にあり、良好と判断します。水分は良好と判断します。水分はと当社推奨の管理限界値の以下であり、良好と判断します。全酸価は良好と判断します。全酸価は.mgKOH/gと新油値.mgKOH/g以内にあり、良好と判断します。IRの結果、良好と判断します。IRの結果、油劣化の兆候を示すカルボン酸の吸収が確認されていないことから、良好と判断します。は良好と判断します。計数汚染度は良好と判断します。計数汚染度はNAS級と当社推奨の管理限界値のNAS級以内であり、良好と判断します。重量汚染度は良好と判断します。重量汚染度は.mg/mlと当社推奨の管理限界値のmg/ml以内であり、良好と判断します。機器の潤滑状態機器の潤滑状態は正常と判断します。SOAPの結果は良好です。SOAPの結果、金属元素は検出されませんでした。軸受の摩耗を示す錫は検出されていないことから、良好と判断します。D－SOAPの結果、軸受の摩耗を示す錫が検出されました。D－SOAPの結果、銅が、軸受の摩耗を示す錫が、亜鉛が、外部から混入したカルシウムが、ナトリウムが検出されました。フェログラフィーの結果は良好です。異常摩耗の早期発見パラメータであるフェログラフィーのIs値が.と良好の範囲にあり、潤滑状態は良好と判断します。
報告№107-6000 報告№107-0010 | 分析№107-00010 分析№107-00040 | 107-00040 | 前回の分析でスラッジが確認された。スラッジの発生原因を確認する。分析の結果、D－SOAPの結果で油の添加剤成分である亜鉛が検出されたことから、前回の分析でスラッジが確認された原因は、油の添加剤成分の析出により発生したものと考えられました。このスラッジは粘着性があり、バルブ類の動作障害の原因になるため除去する必要があります。除去方法は、当社製清浄分散剤TS－の投与と濾過を実施することを推奨します。一方、を示す粘度、水分、全酸価、IRの各データは良好であることから、この油は継続使用可能と判断します。又、異常摩耗の早期発見パラメータであるフェログラフィーのIs値が.と良好の範囲にあることから、潤滑状態も正常と判断します。
報告№109-09050 報告№109-09050 | 分析№109-000531 分析№109-000531 | 109-000531 | 今回の採油は、対象設備停止中にドレンプラグから実施しているため、別紙油中粒子の沈降の影響に示すように、沈降の影響を受けて分析データが高濃度に出る可能性があります。今回の分析は、以上のことを踏まえて結果を検討します。分析の結果、摩耗粒子診断で異常摩耗の早期発見パラメータであるIs値がの乗と高く、潤滑状態が厳しい状態にあることが分かりましたので、再分析による傾向監視が必要と判断します。厳しい潤滑状態が発生した原因は、発生した摩耗粒子等の異物が、油膜に入り込み異物の角の切削作用で切削摩耗が発生したためと思われます。摩耗形態の中で特に切削摩耗は、異物がない状態に比較して、摩耗進行速度が速く注意が必要です。転がり軸受で切削摩耗が発生した場合、切削摩耗により生じた軌道面の損傷が起点となって転がり軸受の寿命となるフレーキングに進展し、寿命が分の程度に低下することも知られています。また、フリクションポリマは、タービン油が軸受摺動面で高圧下に押し込められ、高圧状態になると同時に圧縮熱も発生して高温状態にもなり、その結果、潤滑油が重合して発生することが知られています。そのため、高温高圧状態の解消がなされなければ、潤滑油は劣化する場合があります。切削摩耗発生の原因となる外部混入異物が残留している場合、この異物により切削摩耗が継続して発生する可能性があります。また、仮に更油が実施されていたとしても、更油だけでは異物を完全に排除できない可能性もありますので、念のため運転再開後に再分析を実施し、摩耗の発生状況を確認することを推奨します。尚、本設備の場合、ポンプの回転数から、理論的な分析周期をもとめ、この周期で採油を実施することで、仮に油が入れ替わっても分析結果から潤滑状態の傾向を確認することが可能となります。ポンプの回転数をお知らせください。特性低下全ての項目が良好の範囲にあったことから、特性低下は認められず良好と判断します。粘度は良好と判断します。粘度はmm/sと新油値.mm/sに比較して、粘度変化率は-％で、当社推奨の管理限界値である±％以内にあり、良好と判断します。全酸価は良好と判断します。全酸価は.mgKOH/gと新油値.mgKOH/gに比較して変化はなく、良好と判断します。酸化安定度の結果、良好と判断します。酸化安定度はminと当社推奨の管理限界値のmin以上であり、良好と判断します。汚染は良好と判断します。水分は良好と判断します。水分は.ppmと当社推奨の管理限界値の以下であり、良好と判断します。摩耗発生している摩耗形態は切削摩耗であることが分かりました。摩耗形態は切削摩耗が発生していることが分かりました。異常摩耗の早期発見パラメータであるIs値がの乗と高く、油中の摩耗粒子は、異物の噛み込みにより発生する切削粒子、局部的に高圧・高温となる場合に発生するフリクションポリマがやや多く観察されました。このことから、潤滑部で発生している摩耗形態は切削摩耗であることが分かりました。
報告№108-0202 報告№108-0202 | 分析№108-01488 分析№108-01488 | 108-01488 | 分析の結果、全てのデータが良好であることから、潤滑状態は正常と判断します。は良好と判断します。計数汚染度は良好と判断します。計数汚染度はNAS級と当社推奨の管理限界値のNAS級以内であり、良好と判断します。重量汚染度は良好と判断します。重量汚染度は.mg/mlと当社推奨の管理限界値のmg/ml以内であり、良好と判断します。機器の潤滑状態機器の潤滑状態は正常と判断します。SOAPの結果は良好です。SOAPの結果、油の添加剤成分であるリンが検出されました。摩耗により発生する鉄が検出されていないことから、良好と判断します。D－SOAPの結果は良好です。D－SOAPの結果、摩耗により発生する鉄が検出されていないことから、良好と判断します。フェログラフィーの結果は良好です。フェログラフィーの結果、異常摩耗の早期発見パラメータであるIs値がのマイナス乗と良好の範囲にあることから、潤滑状態は正常と判断します。
報告№109-09249 報告№111-00550 | 分析№109-001747 分析№111-002576 | 111-002576 | 潤滑油および軸受は継続使用可能な状態であると判断します。但し、今後も摩耗の進行を傾向監視するため、以下の対策を推奨します。定期的な分析切削摩耗の進行を監視するため、定期的に分析を実施し、摩耗の進行状況を確認することを推奨します。フェログラフィー異常摩耗の早期発見パラメータとして摩耗粒子を定量化して評価するフェログラフィーのIs値は、潤滑状態がやや厳しいの乗でした。摩耗粒子の形態で比較的多く観察された粒子は、潤滑状態が正常な場合に発生する摩耗粒子異物の噛み込みにより発生する切削粒子外部から混入したと思われる樹脂等でした。これらの摩耗粒子が観察された場合、潤滑部で発生している摩耗形態は、正常なマイルド摩耗異物による切削摩耗であることが分かります。摩耗形態の中でも切削摩耗は摩耗進行速度が速く、転がり軸受でこの摩耗形態が発生した場合には寿命が分の程度に低下することも知られており、切削摩耗により生じた軌道面の損傷が起点となって転がり軸受の寿命となるフレーキングに進展することから傾向監視による経過監視が必要です。Iカップリング発光分光分析供試の潤滑油を分析した結果、検出された金属元素は、油中金属元素の結果表に示すように、鉄、ニッケル、錫、リン、亜鉛、カルシウム、アルミニウム、ナトリウム、マグネシウム、ホウ素でした。検出されたこれらの金属元素から発生箇所を推定すると鉄、ニッケル、錫・軸受等リン、亜鉛、カルシウム、ホウ素・オイル添加剤アルミニウム、ナトリウム、マグネシウム・外部混入異物であると思われます。このうち、機械部品が摩耗したと思われる元素はのグループです。汚染粒子数はNAS級以上と汚染されていました。フィルタ表面の異物観察で金属片、鉄錆、砂、樹脂等が観察されたことから、汚染度が高い要因は、摩耗と外部混入異物の影響と思われます。本試料油のエンジン油は、添加剤の影響で新油でも酸化安定度が低く、酸化安定度による管理には適していない油種です。そのため、タービン油と同等の精度を得るには、粘度、全塩基価、有機物・有機化合物などの分析を実施し、これらのデータから総合的に判断することが必要です。粘度、全塩基価、酸化安定度、有機物・有機化合物の各データは良好でした。分析結果特性低下特性低下に係るパラメータの分析結果は良好と判断します。粘度粘度はmm/sと新油値mm/sに対する粘度変化率は-％で、当社推奨の管理限界値である±％以内にあり、良好と判断します。全塩基価全塩基価はmgKOH/gと当社推奨の管理限界値であるmgKOH/g以上にあり、良好と判断します。酸化安定度酸化安定度はminであり、当社推奨の管理限界値のmin以上であることから良好と判断します。有機物・有機化合物有機物・有機化合物は、IRチャートによる新油分析値との比較の結果、cm-付近に劣化の兆候を示すカルボン酸の吸収が確認されていないことから、良好と判断します。色相はLであり、新油値のLに比較して大きな変化はなく、良好と判断します。汚染に係るパラメータの分析結果は、水分は良好でした。水分はppmであり、当社推奨の管理限界値の以下であることから良好と判断します。汚染粒子数はNAS級以上でした。汚染度物重量はmg/mlでした。摩耗フェログラフィーによる摩耗粒子の観察の結果、潤滑状態が正常な場合に発生する摩耗粒子、異物の噛み込みにより発生する切削粒子、外部から混入したと思われる樹脂等が比較的多く観察されました。異常摩耗の早期発見パラメータであるフェログラフィーのIs値がの乗とやや高く、摩耗粒子の形態観察の結果、潤滑状態が正常な場合に発生する摩耗粒子、異物の噛み込みにより発生する切削粒子、外部から混入したと思われる樹脂等が比較的多く観察されました。金属濃度SOAP法により金属濃度を測定した結果、潤滑箇所で発生する金属接触によって検出されるニッケルがppm、錫がppm、油の添加剤成分であるリンがppm、亜鉛がppm、カルシウムがppm、ホウ素が、外部から混入したと思われるナトリウムがppm検出されました。金属濃度酸溶解法により金属濃度を測定した結果、潤滑箇所で発生する金属接触によって検出される鉄が、油の添加剤成分であるカルシウムがppm、外部から混入したと思われるアルミニウムがppm、ナトリウムが、マグネシウムが検出されました。
報告№109-09136 報告№110-00195 | 分析№109-001160 分析№110-000756 | 110-000756 | ・摩耗状態D－SOAPの結果、潤滑油中からは鉄、錫が微量検出されました。検出された金属は、粒子観察の結果から異物の噛み込みなどで発生する切削粒子、金属潤滑部が局部的に油膜切れを起して発生するシビア粒子でした。これらのことから、潤滑部では異物による切削摩耗と油膜破断による凝着摩耗が混在して発生していることが分かりました。切削摩耗は、摩耗形態の中でも比較的摩耗進行速度が速く注意が必要で、定期的なトライボ診断による状態監視が必要と考えます。また、切削摩耗の原因となる混入異物が残留している場合、この異物により切削摩耗が継続して発生する可能性があります。摩耗状態は、異常摩耗の早期発見パラメータであるフェログラフィーのIs値であらわされますが、の乗と良好の範囲にあることから、現在のところ、潤滑状態は正常な状態にあると思われます。また、平均的な摩耗深さを錫濃度と油量リットルから計算したところ、.μmと僅かであることが確認されました。・汚染度計数汚染度、重量汚染度共に良好でした。・IR、RBOTの各データは良好でした。潤滑油および軸受は継続使用可能な状態にあるものの、以下の対策が必要と考えます。今後、切削摩耗の進行を監視するため、摩耗試験を実施し、摩耗の進行状況を確認することを推奨します。
報告№108-8014 報告№108-8014 | 分析№108-02377 分析№108-02377 | 108-02377 | 年度実施の油質検査にて、全酸価、色相の項目が○○殿の管理値を外れたため、追跡調査を実施する。追跡調査は、トライボ診断により、汚染度、および機器の潤滑状態を確認することにより行う。今回の採油は、主機停止中に給油口から実施しているため、油循環中に採油した場合に比較し、油中粒子の沈降の影響を受け、分析データが低濃度に出る可能性があります。今回の分析は以上のことを踏まえて結果を検討します。分析の結果、スラッジの発生および銅の溶出が確認されています。スラッジの発生計数汚染度がNAS級とやや高く、重量汚染度がmg/mlと当社推奨の管理限界値を超えています。D－SOAPで油の添加剤成分である亜鉛がppm検出され、フィルタ表面の異物観察で表面が茶褐色になっていたことから、重量汚染度が高い原因は、モービルヘビーメディアムJに添加剤として含まれている亜鉛が析出して発生したスラッジの影響と考えられます。このスラッジ状の異物は、起動時の静摩擦係数を上げ、起動開度の増大につながる場合があります。この状況は、特に、気温が低い冬季に発生する可能性が高くなりますの注意が必要です。これらの障害を予防するためには、他電力で例を超える使用実績のあるスラッジを溶解し無害化する当社製の清浄分散剤TS－の投与と濾過を実施されることを推奨します。銅の溶出および摩耗銅がSOAPでppm、D－SOAPで検出されています。この原因は以下の点が考えられます。油の添加剤成分である亜鉛系添加剤と銅が反応して溶出する。冷却用蛇管にフィンがついていた場合、振動により摩耗する。及びの現象が同時に起こる。今回の原因は、分析の結果からの可能性が高いと推定されます。以上のことから、以下の点に注意が必要です。）冷却蛇管が溶解、又は、摩耗している場合、蛇管にピンホールが発生することへの注意が必要です。この場合、潤滑油に水分が混入しますので、水分値の増加により確認できます。）油中の銅濃度が以上になった場合、別添資料鉱油の酸化に対する金属触媒の影響に示すとおり油の劣化速度が加速しますので、銅濃度は以下で管理されることを推奨します。銅分が増加傾向を示すような場合、油種の変更が必要です。尚、上述しましたように、今回の採油は停止中の採油であるため、運転中の採油に比較して汚染度は低めに出ている可能性があります。採油は、粒子の沈降の影響を少なくすることが重要であり、そのため油中粒子が均一な分散状態で実施されることを推奨します。
報告№109-09136 報告№112-00588 | 分析№109-001160 分析№112-002429 | 112-002429_date130313_bak | 、汚染状態、摩耗状態トライボロジーを活用した設備診断法による結果、当該設備はピストンリングが若干摩耗して、燃焼ガスのシール性が低下し始めていると推定されます。現時点では直ちに異常な状態にならないと判断しますが、シール性が低下した場合エンジンオイル内に混入した燃焼ガスが、オイルの添加剤と化学反応してメタルを摩耗させる異物になるため注意が必要です。また、軸受メタルが軽度に摩耗している箇所があると推定されます。今後の摩耗進行を傾向監視するため、以下の対策を推奨します。余寿命予測余寿命は、油中の摩耗粒子の摩耗形態や摩耗サイズの粒度分布、金属摩耗量、油中汚染物の影響や潤滑性状の確認や比較等の過程を経た結果から総合的に判断し、前回と今回の回のフェログラフィーのIs値が指数関数的に上昇していることから確認されています。そこで、フェログラフィーのIs値と稼働日数より余寿命を予測すると、潤滑箇所の機能が著しく低下、或いは、潤滑機能しない状態であるIs値の限界値の乗に到達する予定日は、年月と推定されました。次回点検でピストンリングとメタル摩耗の点検当該機の油中からカルシウム化合物が高い濃度で検出されたため、この化合物がピストンピンメタルやクランクピンメタルの摩耗を促進させる懸念があります。化合物発生の原因は、ピストンリングの摩耗によって燃焼ガスのシール性が低下し、燃焼ガス中の硫黄分と油中のカルシウム添加剤が反応するためと考えられます。また、クランクピンメタルの一部では積層構造になっている最上部層のホワイトメタルが摩耗し、第二層のニッケル層が軽度に摩耗している箇所があると推定されます。摩耗範囲は限定的だと思われますので、直ちに異常ではないものの、開放点検を計画される場合はピストンリングと共にメタル摩耗の点検をされることを推奨します。更油ディーゼルエンジン中にSOAP-Tでカルシウムが検出された場合、そのカルシウムは燃料中の硫黄分と潤滑油の添加剤とが化学反応して、硫酸カルシウムになっていることが知られています。硫酸カルシウムは、いわゆる石膏であり、軸受の軽質金属に喰い込んだり、埋め込まれたりして潤滑中に相手材を切削し、結果として軸受寿命が短くなることが、研究結果から判明しています。潤滑油は、SOAP-Tでこのカルシウム濃度が比較的高いため、軸受メタルの摩耗が促進する可能性が高いことから、可能で有れば更油を推奨します。定期的なトライボ診断トライボ診断は、潤滑油を分析し、潤滑油の性状を調査して継続使用が可能か、更油すべきかの評価を行うことはもとより、ギヤや転がり軸受、すべり軸受などの潤滑状態も評価する設備診断技術ですが、農業用の設備では稼働率にもよるものの年に回程度の診断により、そのデータの変化から異常の兆候を早期に発見することや、分解点検の必要性を判断することが可能となります。今回の分析データでは、潤滑油中に摩耗速度の早い摩耗形態の切削摩耗および凝着摩耗が確認されたことから、今後も定期的な分析診断により設備状態を把握することを推奨します。はフェログラフィーおよびSOAP-Tの結果から総合的に判断した結果、傾向管理が必要な状態にあると考えられます。フェログラフィー【定量分析：Is値】Is値は、異常摩耗の早期発見のパラメータのつで、摩耗粒子を定量化するために用います。Is値は、前回に比較しての乗から乗へ指数関数的に桁上昇しやや高い値でした。これは、摩耗粒子の形態、摩耗サイズの粒度分布、金属摩耗量、油中汚染度の影響や潤滑状態の確認や比較等の過程を経た結果から総合的に判断して、潤滑状態が異常に向かう上昇角を示していることから、Is値と稼働日数より余寿命を予測する事ができます。余寿命は、潤滑箇所の機能が著しく低下、或いは、潤滑機能しない状態であるIs値の限界値の乗に到達する予定日は、年月と推測されます。また、余寿命精度の向上のため年に回程度定期診断と、可能で有れば更油を推奨します。フェログラフィー【定性分析：摩耗粒子および摩耗形態観察】分析結果から比較的多く観察された粒子は、以下の通りでした。正常な摩耗粒子・潤滑状態が正常なマイルド摩耗により発生。切削粒子・異物や金属表面の微小突起による切削摩耗により発生。フリクションポリマ・局部的に高圧・高温となる場合に発生。砂等・外部から混入したと考えられます。観察された摩耗粒子の中でも切削粒子、フリクションポリマは、注意が必要です。切削摩耗は、他の摩耗形態に比較して摩耗進行速度が速く注意が必要で、定期的なトライボ診断による状態監視が必要と考えます。切削摩耗の原因となる混入異物が残留している場合、この異物により切削摩耗が継続して発生する可能性があります。フリクションポリマは、潤滑油が摺動面に押し込められ高圧状態になると同時に、圧縮熱により高温状態になった結果、基油自身が重合反応を起こし生成することが知られています。そのため、高圧高温状態の解消がなされなければ、潤滑油の劣化が進行し、粘度上昇に因る潤滑異常に進展する場合があります。Iカップリング発光分光分析【SOAP-T】検出された金属元素から発生箇所を推定すると、以下の通りでした。鉄、鉛、ニッケル、錫・エンジン部品リン、亜鉛、カルシウム・添加剤バリウム、ナトリウム、マグネシウム・外部混入異物メタルの摩耗SOAP-Tで軸受メタルの主成分である錫がppm検出されました。潤滑状態が直ちに異常にならないと思われますが、メタル成分が検出されていることからメタルの一部に油膜切れが発生していることの証です。一般にポンプ場の稼働率は低稼働率であり、起動停止回数が多い傾向にあるため、本機のメタル成分の増加要因は起動停止時に油膜切れが生じて発生していると推定されます。一定期間経過後に再分析し、傾向監視によるメタルの摩耗状態を確認する必要があると思われます。カルシウムの析出SOAP-Tの結果、カルシウムが.ppmと高い値でした。エンジン油中にカルシウム化合物がやや高い濃度で検出された場合、この化合物がピストンピンメタルやクランクピンメタル摺動面に噛み込んで摩耗させたり、メタルに埋め込まれて摩耗を促進させたりする原因になるなどの悪影響を生じることが当社の研究結果から判明しています。この影響については、別紙カルシウムの析出をご覧ください。計数汚染度は、NAS級以上と汚染されていましたが、これはNAS等級～μmのレンジが級以上であり、夾雑物の粒度分布は、.～μmの範囲にあり、.μmにピークが確認されました。μm以下の粒子が多いことから、これらの微小サイズの粒子は、燃焼して発生したすす等であることが推定されました。また、フィルタの表面の異物観察では、鉄錆、砂、カルシウム化合物等が観察されたことから、汚染度が高い要因は、摩耗、エンジンオイルの反応生成物と外部混入異物の影響と思われます。は良好と判断します。粘度粘度は、.mm/sと新油値mm/sに比較して、粘度変化率は+.％で、管理限界値である±％以内にあり、良好と判断します。水分は、.ppmと管理限界値の以下にあり、良好と判断します。酸価は、mgKOH/gと新油値mgKOH/gに比較して高いものの、IRの結果で油劣化の兆候を示すカルボン酸の吸収が確認されていないことから、良好と判断します。塩基価は、mgKOH/gと管理限界値のmgKOH/g以上であることから、良好と判断します。IRIRチャートの結果、新油と使用油のスペクトルパターンで、指紋領域等に一致していない箇所はありますが、ピークの位置は一致しており、粘度、酸価、のデータと、油劣化の兆候を示すカルボン酸の吸収が確認されていないことから、良好と判断します。
報告№105-0298 | 分析№105-01919 | 105-01919 | 濾過前の試料油を分析した結果、計数汚染度が前回NAS級から、今回NAS級に約年でランク上昇しました。摩耗粒子形態観察及びフィルタ写真の結果、鉄錆、砂等が観察されているため、汚染度が上昇した要因は、外部から混入したと思われる異物によるものと考えられます。但し、潤滑異常の早期発見パラメータである摩耗過酷度を示すIs値がと非常に良好の範囲にあることから、潤滑状態は良好な状態にあると判断します。
報告№109-09249 報告№111-00569 | 分析№109-001747 分析№111-002635 | 111-002635 | 潤滑油および軸受は継続使用可能な状態あると判断します。但し、異種油が混入した可能性があることから、以下の対策を推奨します。油名の再確認今後、異種油等の混入が原因で油劣化が進行することが懸念されるため、油名の再確認をすることを推奨します。フェログラフィー異常摩耗の早期発見パラメータとして摩耗粒子を定量化して評価するフェログラフィーのIs値は、潤滑状態が正常なの乗でした。Iカップリング発光分光分析供試の潤滑油を分析した結果、検出された金属元素は、油中金属元素の結果表に示すように、カルシウム、ナトリウムでした。検出されたこれらの金属元素から発生箇所を推定するとカルシウム、ナトリウム・外部混入異物であると思われます。水分、汚染粒子数、汚染度物重量の各データは良好でした。有機物・有機化合物有機物・有機化合物の結果、cm-付近に新油と異なるピークが確認されたことから、異種油が混入した可能性が考えられます。今回の分析結果だけでは異種油の特定は出来ませんが、現状では異種油等の混入が原因となる油の劣化は確認されていませんので、早急な対策を行う必要はないと思われます。分析結果特性低下特性低下に係るパラメータの分析結果は、IRチャートの結果から新油との相違点が確認されたことから異種油の混入があったものと考えられました。粘度粘度はmm/sと新油値mm/sに対する粘度変化率は+％で、当社推奨の管理限界値である±％以内にあり、良好と判断します。全酸価添加油の全酸価は、油メーカによって初期値が違うため統一した管理基準を設定するのが困難であることから、当社では管理限界値を設定しておらず、新油分析値との比較及び他の分析項目の結果より全酸価の状態判断を行います。その結果、全酸価は.mgKOH/gと新油値.mgKOH/g以内にあり、良好と判断します。酸化安定度酸化安定度はminであり、当社推奨の管理限界値のmin以上であることから良好と判断します。有機物・有機化合物有機物・有機化合物は、IRチャートによる新油分析値との比較の結果、cm-付近に劣化の兆候を示すカルボン酸の吸収が確認されていないことから、良好と判断します。但し、別紙IR吸収パターンの相違から分かるように、新油と異なる有機物・有機化合物の存在が確認されました。色相はL.であり、新油値のL.に比較して変化はないことから、良好と判断します。汚染に係るパラメータの分析結果は良好と判断します。水分は.ppmであり、当社推奨の管理限界値の以下であることから良好と判断します。汚染粒子数はNAS級であり、当社推奨の管理限界値のNAS級以内であることから良好と判断します。汚染度物重量は.mg/mlであり、当社推奨の管理限界値のmg/ml以内であることから良好と判断します。摩耗運転中における潤滑状態は正常であったものと判断します。異常摩耗の早期発見パラメータであるフェログラフィーのIs値がの乗と当社基準値と比較して良好の範囲にあったことから、潤滑箇所の潤滑状態は正常と判断します。金属濃度SOAP法により金属濃度を測定した結果、金属元素は検出されなかったことから、潤滑箇所で発生する金属接触による摩耗や、外部からの異物などの混入は見られず良好と判断します。金属濃度酸溶解法により金属濃度を測定した結果、外部から混入したと思われるカルシウム、ナトリウムが共にと僅かに検出されましたが良好と判断します。
報告№107-0279 報告№107-0279 | 分析№107-01480 分析№107-01480 | 107-01480 | 分析の結果、全てのデータが良好であることから、本試料油は継続使用可能であり、軸受の潤滑状態も正常と判断します。但し、SOAPで銅がppm検出されており、銅を使用した部分の溶出が発生していると考えられます。この溶出は亜鉛系添加剤成分の亜鉛と銅が反応し、溶出することが知られています。銅濃度は別紙鉱油の酸化に対する金属触媒の影響に示すように銅濃度が増加すると酸化速度が速まりますので、酸化劣化の進行状況を油分析により監視されることを推奨します。は良好と判断します。計数汚染度は良好と判断します。計数汚染度はNAS級と当社推奨の管理限界値のNAS級以内にあり、良好と判断します。重量汚染度は良好と判断します。重量汚染度は.mg/mlと当社推奨の管理限界値のmg/ml以内にあり、良好と判断します。機器の潤滑状態SOAPの結果、銅が多く検出されました。SOAPの結果、銅が多く検出されました。SOAPの結果、油の添加剤成分であるリン、亜鉛が検出されました。一方、銅が検出されました。銅を使用した部分の溶出が発生していると考えられます。この溶出は検出された亜鉛系添加剤の成分と銅が反応し、溶出することが知られています。銅濃度は別紙鉱油の酸化に対する金属触媒の影響に示すように銅濃度が増加すると酸化速度が速まりますので、酸化劣化の進行状況を全酸価の変化で監視されることを推奨します。D－SOAPの結果、鉄、クロム、銅が微量検出されました。D－SOAPの結果、摩耗により発生した鉄、クロム、銅が微量検出されました。フェログラフィーの結果は良好です。フェログラフィーの結果、異常摩耗の早期発見パラメータであるIs値がのマイナス乗と良好の範囲にあることから、潤滑状態は正常と判断します。
報告№109-09136 報告№113-00241 | 分析№109-001160 分析№113-000914 | 113-000914 | 対象設備は継続使用可能な状態にあると判断します。はフェログラフィーおよびSOAP／D-SOAPの結果から総合的に判断した結果、正常な状態にあると考えられます。フェログラフィー【定量分析：Is値】Is値は異常摩耗の早期発見パラメータのつで、摩耗粒子を定量化するために用います。Is値は前回に比較してのマイナス乗からマイナス乗に低下し、低い値でした。フェログラフィー【定性分析：摩耗粒子および摩耗形態観察】分析結果から観察された全ての粒子量は少でした。Iカップリング発光分光分析【SOAP／D-SOAP】検出された金属元素から発生箇所を推定すると、以下の通りでした。鉄、銅・ギヤ、軸受等リン、亜鉛・添加剤カルシウム、ナトリウム・外部混入異物
報告№109-09249 報告№112-00273 | 分析№109-001747 分析№112-001109 | 112-001109 | 潤滑油および軸受は継続使用可能な状態にあると判断します。但し、今後も摩耗の進行を傾向監視するため、以下の対策を推奨します。油槽内の清掃および更油潤滑油が汚染されていることから、油槽内は汚染されていると思われます。更油をする際には、油槽内を清掃し、更油する新油もNAS級程度の清浄な潤滑油を更油することを推奨します。定期的な分析凝着摩耗の進行を監視するため、定期的に分析を実施し、分析データによる摩耗の進行状況を確認することを推奨します。軸受メタルの情報提供本設備がすべり軸受である場合、今後軸受メタルの摩耗が進行すると、摩耗程度を評価する必要がありますので、次回分析時には、メタルサイズ、回転数、直近のメタル交換からの運転時間をお知らせください。はフェログラフィーおよびSOAP／D-SOAPの結果から総合的に判断した結果、やや厳しい状態にあると考えられます。フェログラフィー【定量分析：Is値】Is値は異常摩耗の早期発見パラメータのつで、摩耗粒子を定量化するために用います。今回のIs値はの乗とやや高い値でした。フェログラフィー【定性分析：摩耗粒子および摩耗形態観察】分析結果から比較的多く観察された粒子は、以下の通りでした。正常な摩耗粒子・潤滑状態が正常なマイルド摩耗により発生。シビア粒子・潤滑状態がやや厳しい凝着摩耗により発生。金属潤滑部が局部的に油膜切れを起していると考えられます。Iカップリング発光分光分析【SOAP／D-SOAP】検出された金属元素から発生箇所を推定すると、以下の通りでした。鉄、鉛、銅、アンチモン、錫、亜鉛・軸受等カルシウム、バリウム、ケイ素、ナトリウム・外部混入異物水分は良好でした。汚染粒子数・汚染度物重量汚染粒子数はNAS級とやや高く、汚染度物重量はmg/mlと当社推奨の管理限界値を超えていました。金属濃度で軸受メタルの主成分である錫、鉄、アンチモンが比較的高い値であり、フィルタ表面の異物観察で粘ちょう物、金属片、鉄錆、砂等が観察されたことから、汚染度が高い要因は、摩耗とスラッジ、そして外部混入異物の影響と思われます。．粘度、酸価、酸化安定度、有機物・有機化合物の各データは良好でした。分析結果特性低下特性低下に係るパラメータの分析結果は良好と判断します。粘度粘度はmm/sと新油値mm/sに対する粘度変化率は-％で、当社推奨の管理限界値である±％以内にあり、良好と判断します。酸価添加油の酸価は、油メーカによって初期値が違うため統一した管理基準を設定するのが困難であることから、当社では管理限界値を設定しておらず、新油分析値との比較及び他の分析項目の結果より酸価の状態判断を行います。その結果、酸価は.mgKOH/gと新油値.mgKOH/g以下にあることから、良好と判断します。酸化安定度酸化安定度はminであり、当社推奨の管理限界値のmin以上であることから良好と判断します。有機物・有機化合物有機物・有機化合物は、IRチャートによる新油分析値との比較の結果、cm-付近に劣化の兆候を示すカルボン酸の吸収が確認されていないことから、良好と判断します。色相はLでした。汚染に係るパラメータの分析結果は、汚染粒子数はやや高く、汚染度物重量は当社推奨の管理限界値を超えていました。水分はppmであり、当社推奨の管理限界値の以下であることから良好と判断します。汚染粒子数はNAS級であり、当社推奨の管理限界値のNAS級以下であるものの、やや高い値でした。汚染度物重量はmg/mlであり、当社推奨の管理限界値のmg/mlを超えていました。摩耗フェログラフィーによる摩耗粒子の観察の結果、潤滑状態が正常な場合に発生する摩耗粒子、金属潤滑部が局部的に油膜切れを起して発生するシビア粒子が比較的多く観察されました。異常摩耗の早期発見パラメータであるフェログラフィーのIs値がの乗とやや高く、摩耗粒子の形態観察の結果、潤滑状態が正常な場合に発生する摩耗粒子、金属潤滑部が局部的に油膜切れを起して発生するシビア粒子が比較的多く観察されました。金属濃度SOAP法により金属濃度を測定した結果、潤滑箇所で発生する金属接触によって検出される錫がppm、外部から混入したと思われるバリウムがppm、ケイ素がppm検出されました。金属濃度酸溶解法により金属濃度を測定した結果、潤滑箇所で発生する金属接触によって検出される鉄が、鉛が、銅が、アンチモンが.ppm、錫がppm、亜鉛が、外部から混入したと思われるカルシウムが、バリウムが、ナトリウムが検出されました。
報告№109-09136 報告№113-00537 | 分析№109-001160 分析№113-002301 | 113-002301 | 異常摩耗の早期発見のパラメータであるIs値は、レベルと高い値でした。また、潤滑部の摩耗が認められたため、定期的に潤滑油分析を実施し、摩耗推移を監視することが有用と考えます。フェログラフィーで観察された代表的な粒子は以下の通りです。正常な摩耗粒子・潤滑状態が正常なマイルド摩耗により発生。切削粒子・異物や金属表面の微小突起による切削摩耗により発生。切削粒子は、摩擦面が将来的に異常摩耗へ進展する可能性を示唆しているため、傾向監視が有用と思われます。詳細は、別紙傾向監視が必要な摩耗粒子をご覧ください。SOAP-Tで検出された銅はと比較的低濃度であり、銅系部品の溶出・摩耗は軽微であると考えられます。計数汚染度はNAS級と当社推奨の管理限界値以下であるものの、やや高い値でした。フィルタ残渣に金属片、鉄錆、砂等が観察されたことから、汚染度が高い要因は、摩耗粒子、外部混入異物と思われます。IRは良好です。
報告№104-0350 報告№104-0350 | 分析№104-02386 分析№104-02386 | 104-02386 | 分析の結果、全てのデータが良好であることから、この油は継続使用可能であり、潤滑状態も正常と判断します。は良好と判断します。粘度は良好と判断します。粘度はmm/sと新油値mm/sに比較して、粘度変化率は+.％で、当社推奨の管理限界値である±％以内にあり、良好と判断します。水分は良好と判断します。水分はppmと当社推奨の管理限界値の以下であり、良好と判断します。全酸価は良好と判断します。全酸価は.mgKOH/gと新油値.mgKOH/gに比較して変化はなく、良好と判断します。IRの結果、良好と判断します。IRの結果、油劣化の兆候を示すカルボン酸の吸収が確認されていないことから、良好と判断します。RBOTの結果、良好と判断します。RBOTはminと当社推奨の管理限界値のmin以上であり、良好と判断します。は良好と判断します。計数汚染度は良好と判断します。計数汚染度はNAS級と当社推奨の管理限界値のNAS級以内であり、良好と判断します。重量汚染度は良好と判断します。重量汚染度は.mg/mlと当社推奨の管理限界値のmg/ml以内であり、良好と判断します。機器の潤滑状態機器の潤滑状態は正常と判断します。SOAPの結果は良好です。SOAPの結果、油の添加剤成分であるバリウムがppm検出されました。D－SOAPの結果は良好です。D－SOAPの結果、鉄が、油の添加剤成分であるバリウムが、外部から混入したカルシウムが、ナトリウムが検出されました。フェログラフィーの結果は良好です。異常摩耗の早期発見パラメータであるフェログラフィーのIs値が、-.と良好の範囲にあり、潤滑状態は良好と判断します。
報告№109-09136 | 分析№109-001160 | 114-000947 | 作動油分析の結果、は良好の範囲にあることから、作動油は継続使用可能な状態にあると判断します。対象設備は継続使用可能な状態にあると判断します。但し、異常摩耗の早期発見パラメータであるフェログラフィーのIs値がと高く、摩耗粒子の形態観察で潤滑状態が正常な場合に発生する摩耗粒子、異物の噛み込みや金属表面の微小突起により発生する切削粒子が比較的多く観察されています。シリンダ摺動面やポンプ内部では、厳しい摩耗状態であると推定されます。切削粒子は、摩擦面が将来的に異常摩耗へ進展する可能性を示唆しているため、傾向監視が有用と思われます。詳細は、別紙傾向監視が必要な摩耗粒子をご覧ください。SOAPの結果、銅がppm検出されています。当該設備の様に亜鉛系添加剤が含まれる潤滑油を使用した場合、潤滑系統内で銅および銅合金が亜鉛系添加剤の影響により腐食、溶出することが知られています。今回検出された銅は、この溶出と摺動部の摩耗により発生したものと考えられます。今後、別紙鉱油の酸化に対する金属触媒の影響に示すように濃度の増加に伴い酸化速度が速まる可能性があります。定期的な分析今後懸念される切削摩耗の進行を監視するため、定期的に分析を実施することを推奨します。
報告№108-5071 報告№110-00397 | 分析№108-02721 分析№110-001800 | 110-001800 | 潤滑油は継続続使用可能な状態にあるものの、今後は障害予防を目的に以下の対策を推奨します。追加分析消泡性能が低下した場合、ギヤ歯面での油膜形成に影響が出て摩耗の発生が進展することがあります。今後は消泡性能低下の影響により摩耗が進展する可能性がありますので、フェログラフィーおよびSOAPを追加することを推奨します。分析周期の短縮今後、全酸価の上昇が予測されますので、同様に分析周期を短縮して傾向監視を強化することを併せて推奨します。分析結果全酸価が上昇していました。泡立ち試験の結果、消泡性能が低下していることが確認されました。粘度粘度はmm/sと新油値mm/sに比較して、粘度変化率は-％で、当社推奨の管理限界値である±％以内にあり、良好と判断します。泡立ち試験泡立ち試験は-と新油に比較して高い値でした。水分は.と当社推奨の管理限界値の以下であり、良好と判断します。全酸価全酸価は.mgKOH/gと新油値.mgKOH/gに比較して高いものの、IRの結果で油劣化の兆候を示すカルボン酸の吸収が確認されていないことから、良好と判断します。
報告№107-0366 報告№107-0519 | 分析№107-01900 分析№107-03021 | 107-03021 | 粘度が.mm/sと新油のmm/sに比較して、粘度変化率は+％で、やや不良領域にありました。現在、ISOVGからISOVGに移行しているため異常ではなく、本試料油は継続使用可能と判断します。
報告№108-0130 報告№108-0130 | 分析№108-00756 分析№108-00757 | 108-00757 | 分析の結果、全てのデータが良好であることから、軸受の潤滑状態は正常と判断します。は良好と判断します。計数汚染度は良好と判断します。計数汚染度はNAS級と当社推奨の管理限界値のNAS級以内であり、良好と判断します。重量汚染度は良好と判断します。重量汚染度は.mg/mlと当社推奨の管理限界値のmg/ml以内であり、良好と判断します。機器の潤滑状態機器の潤滑状態は正常と判断します。SOAPは良好です。SOAPの結果、摩耗により発生する鉄が検出されていないことから、良好と判断します。D－SOAPは良好です。D－SOAPの結果、摩耗により発生する鉄が検出されていないことから、良好と判断します。フェログラフィーの結果は良好です。異常摩耗の早期発見パラメータであるフェログラフィーのIs値がのマイナス乗と良好の範囲にあることから、潤滑状態は正常と判断します。
報告№108-0411 報告№110-00025 | 分析№108-02745 分析№110-000082 | 110-000082 | ・摩耗状態前回同様に油中金属濃度の結果、潤滑油中からは鉄が検出されました。検出されたこれらの金属は、粒子観察の結果からフレッティングにより発生する赤錆でした。これらのことから、フレッティング摩耗が発生していることが分かりました。本軸受は、異常摩耗の早期発見パラメータであるフェログラフィーのIs値がの乗と良好の範囲にあり、転がり軸受寿命の指標としている摩耗粒子が観察されなかったことから、フレーキングは発生しておらず、潤滑状態は正常な状態にあると思われます。なお、フレッティングは、軸と内輪内面軸受箱と外輪外面軌道輪と転動体の箇所で発生する可能性があります。フレッティング粒子は酸化して硬いため、軸受軌道面に噛み込んだ場合は、その傷が疲労剥離の起点となり、フレーキングへと進展することが想定されます。・汚染度前回に比較して計数汚染度はNAS級からNAS級にランク増加しているものの、当社推奨の管理限界値内にあり、良好でした。・前回同様に粘度は.mm/sと新油値mm/sに比較して、粘度変化率は-％で、当社推奨の管理限界値である±％以内にあるものの、低下していました。前回から粘度変化率に大きな変化はありませんが、今後さらに粘度が低下した場合、軸受軌道面では適正な油膜が保持できずに、油膜切れが発生し、摩耗が進行することが懸念されます。結論軸受および潤滑油は継続使用可能な状態にあるものの、以下の対策が必要です。今後、フレッティング摩耗の進行を監視するため、定期的に分析を実施し、摩耗の進行状況を確認されることを推奨します。次回採油時期は、理論的に求めると最短で約時間となります。この時間は、油中汚染物が均一になるために必要とする時間であり、この時間を経過すれば、再分析の結果から潤滑状態の傾向を確認することが可能となります。理論時間を参考に次回採油時期を検討されることを提案します。粘度は当社推奨の管理限界値内にあるものの、低下していました。粘度粘度は.mm/sと新油値mm/sに比較して、粘度変化率は-％で、当社推奨の管理限界値である±％以内にあるものの、低下していました。水分はppmと当社推奨の管理限界値の以下であり、良好と判断します。全酸価全酸価は.mgKOH/gと新油値.mgKOH/g以内にあることから、良好と判断します。IRIRの結果、油劣化の兆候を示すカルボン酸の吸収が確認されていないことから、良好と判断します。は良好と判断します。計数汚染度計数汚染度はNAS級と当社推奨の管理限界値のNAS級以内であり、良好と判断します。重量汚染度は.mg/mlと当社推奨の管理限界値のmg/ml以内であり、良好と判断します。機器の潤滑状態摩耗粒子診断の結果、フレッティングにより発生する赤錆が比較的多く観察されました。SOAPによる油中金属濃度SOAPによる油中金属濃度の結果、鉄、油の添加剤成分であるリン、外部から混入したと思われる亜鉛、ケイ素、ナトリウムが検出されました。SOAPによる油中金属濃度SOAPによる油中金属濃度の結果、鉄、銅、外部から混入したと思われるカルシウム、バリウム、ナトリウムが検出されました。摩耗粒子診断異常摩耗の早期発見パラメータであるIs値がの乗と良好の範囲にあるものの、摩耗粒子の形態観察の結果、フレッティングにより発生する赤錆が比較的多く観察されました。
報告№106-4500 報告№106-6012 | 分析№106-00057 分析№106-00186 | 106-00186 | オーバーホールヶ月後に初期試験を実施した結果、観察された摩耗粒子から本試料には初期のなじみ摩耗が発生していたと考えられました。今回のようになじみ過程で切削粒子、シビア粒子が観察された場合は、なじみ過程が正常に終了していない場合があり、異常摩耗に進展することも懸念する必要があります。なじみ過程が正常な状態で終了した場合、切削粒子、シビア粒子は観察される事が少なく、従って、今回のなじみ過程では、局部的な金属接触がごく一部で発生したと考えられます。この接触が、既に正常な状態に推移しているか、或いは、進行しているのかを確認するためには、ヶ月毎にあと回の初期試験を実施されることを推奨します。これらのことは、異常摩耗の早期発見パラメータであるフェログラフィーのIs値がの乗とやや高く、摩耗粒子の形態観察の結果、異物の噛み込みにより発生する切削粒子、金属接触が厳しい場合に発生するシビア粒子が観察されたこと以上のことから判断しました。
報告№111-00058 報告№111-00058 | 分析№111-000382 分析№111-000382 | 111-000382_date110825 | グリースの物理的性状は良好と判断します。グリースは継続使用可能な状態にあると判断します。≪状態監視とパラメータ≫分析の目的および各分析のパラメータは以下の通りです。特性低下目的：グリースの分析結果から、グリースの物理的性状や劣化傾向などを確認する。全酸価JISK赤外線吸収スペクトルJISKちょう度JISK滴点JISK摩耗目的：グリース中の摩耗粒子を分析する事により、回転・摺動部の潤滑状態、摩耗劣化の程度、余寿命などを解析する。摩耗診断電子顕微鏡観察JISKX線マイクロアナリシス油中金属濃度JISK≪分析結果≫特性低下全酸価：良好全酸価.mgKOH/gは新油値の.mgKOH/g以内にあることから問題は無いと判断します。赤外線吸収スペクトル：良好ちょう度：良好ちょう度値はと当社推奨の管理限界値であるから以内に留まっています。滴点：良好滴点はと新油値のに比較し高いものの、ちょう度が良好の範囲にあり、かつ、有機物・有機化合物試験の結果で油劣化の兆候を示すカルボン酸の吸収が見られないことから、問題は無いと判断します。摩耗摩耗診断電子顕微鏡観察・X線マイクロアナリシス：今回は実施していません。油中金属濃度：今回は実施していません。
報告№108-0255 報告№108-0255 | 分析№108-01852 分析№108-01852 | 108-01852 | 分析の結果、SOAPの銅を除く各分析データは良好であり、潤滑状態は良好な状態あると判断します。尚、SOAPの結果、前回に比較して銅がppmからに増加していました。これは、銅を使用した部分の溶出が発生していることを示しています。この溶出は検出された亜鉛系添加剤の成分と銅が反応し、溶出することが知られています。銅濃度は別紙鉱油の酸化に対する金属触媒の影響に示すように銅濃度が増加すると酸化速度が速まりますので、酸化劣化の進行状況を油分析により監視されることを推奨します。は良好と判断します。計数汚染度は良好と判断します。計数汚染度はNAS級と当社推奨の管理限界値のNAS級以内にあり、良好と判断します。重量汚染度は良好と判断します。重量汚染度は.mg/mlと当社推奨の管理限界値のmg/ml以内にあり、良好と判断します。機器の潤滑状態SOAPの結果、銅が多く検出されました。SOAPの結果、銅が多く検出されました。SOAPの結果、油の添加剤成分であるリン、亜鉛が検出されました。一方、銅が検出されました。銅を使用した部分の溶出が発生していると考えられます。この溶出は検出された亜鉛系添加剤の成分と銅が反応し、溶出することが知られています。銅濃度は別紙鉱油の酸化に対する金属触媒の影響に示すように銅濃度が増加すると酸化速度が速まりますので、酸化劣化の進行状況を全酸価の変化で監視されることを推奨します。D－SOAPの結果、鉄が検出されました。D－SOAPの結果、摩耗により発生する鉄が検出されました。フェログラフィーの結果は良好です。異常摩耗の早期発見パラメータであるフェログラフィーのIs値がのマイナス乗と良好の範囲にあることから、潤滑状態は正常と判断します。
報告№108-8021 報告№108-8021 | 分析№108-03261 分析№108-03261 | 108-03261 | 分析の結果、観察された摩耗粒子は、異物の噛み込みなどで発生する切削粒子でしたが、異常摩耗の早期発見パラメータであるフェログラフィーのIs値が流体潤滑の中期段階を示すのマイナス乗であったことから潤滑状態は健全であることが判り、継続使用は可能と判断します。一方、潤滑油の基本性状の粘度および、特性低下を知るパラメータである全酸価、有機物・有機化合物、酸化安定度は、各データとも良好な範囲内にあり、特性低下は認められなかったことからこの油は継続使用可能と判断します。トライボ診断では、バックラッシの増加量を分析結果から計算できますので、構造が確認できる図面、ギヤの形式、歯形、モジュール、歯数、回転数、増速比、歯幅をお知らせ下さい。計算結果をご報告いたします。特性低下全ての項目が良好の範囲にあったことから、特性低下は認められず良好と判断します。粘度は良好と判断します。粘度は.mm/sと新油値.mm/sに比較して、粘度変化率は-.％で、当社推奨の管理限界値である±％以内にあり、良好と判断します。全酸価は良好と判断します。全酸価は.mgKOH/gと新油値.mgKOH/gに比較して高い値であるものの、有機物・有機化合物の結果で油劣化の兆候を示すカルボン酸の吸収が確認されていないことから、良好と判断します。有機物・有機化合物の結果、良好と判断します。有機物・有機化合物の結果、油劣化の兆候を示すカルボン酸の吸収が確認されていないことから、良好と判断します。酸化安定度の結果、良好と判断します。酸化安定度はminと当社推奨の管理限界値のmin以上であり、良好と判断します。色相は良好と判断します。色相はLと新油値のLに比較して大きな変化はなく、良好と判断します。汚染は良好と判断します。水分は良好と判断します。水分はと当社推奨の管理限界値の以下であり、良好と判断します。汚染粒子数は良好と判断します。汚染粒子数はNAS級と当社推奨の管理限界値のNAS級以内にあり、良好と判断します。汚染物重量は.mg/mlとなっています。汚染物重量は.mg/mlとなっています。摩耗摩耗粒子の結果、異物の噛み込みなどで発生する切削粒子がやや多く観察されています。摩耗粒子の結果、異物の噛み込みなどで発生する切削粒子が観察されています。異常摩耗の早期発見パラメータであるフェログラフィーのIs値がのマイナス乗と良好の範囲にあるものの、摩耗粒子の形態観察の結果、異物の噛み込みなどで発生する切削粒子が観察されています。金属濃度SOAPの結果は良好です。金属濃度SOAPの結果、油の添加剤成分であるリン、外部から混入したと思われるアルミニウム、ケイ素が検出されています。金属濃度酸溶解法の結果、鉄が検出されています。金属濃度酸溶解法の結果、鉄、外部から混入したと思われるカルシウム、バリウム、ナトリウムが検出されています。
報告№109-09136 報告№112-00401 | 分析№109-001160 分析№112-001639 | 112-001639 | 潤滑油および軸受は継続使用可能な状態にあると判断します。但し、SOAP-Tの銅濃度が高いことから、以下の対策を推奨します。定期的な分析定期的に分析を実施することにより、データの変化から異常の兆候を早期に発見することが可能となります。今回初回分析であるため、あと最低でも回分析を実施することにより、分析データの変化を確認し、分析周期を検討することを推奨します。今後、別紙鉱油の酸化に対する金属触媒の影響に示すように銅濃度の増加に伴い酸化速度が速まる可能性があるため、今回の分析から短期間のうちに再分析を実施し、油劣化の進行状況を確認することを推奨します。はフェログラフィーおよびSOAP-Tの結果から総合的に判断した結果、正常な状態にあると考えられます。フェログラフィー【定量分析：Is値】Is値は異常摩耗の早期発見パラメータのつで、摩耗粒子を定量化するために用います。今回のIs値はのマイナス乗と低い値でした。フェログラフィー【定性分析：摩耗粒子および摩耗形態観察】分析結果から比較的多く観察された粒子は、以下の通りでした。正常な摩耗粒子・潤滑状態が正常なマイルド摩耗により発生。Iカップリング発光分光分析【SOAP-T】検出された金属元素から発生箇所を推定すると、以下の通りでした。銅・軸受等リン、亜鉛、マグネシウム・添加剤カルシウム、ナトリウム・外部混入異物銅を使用した箇所の溶出・摩耗SOAP-Tの結果、銅がppm検出されたことから、銅を使用した箇所の溶出或いは摩耗の発生が考えられました。ご提供された図面から、銅を使用した箇所は、冷却器、オイルリングなどですが、亜鉛系添加剤を使用している潤滑油は、添加剤の影響により銅が溶出することが知られています。今回の検出は、この溶出の可能性が大きいと考えられます。は良好と判断します。水分はppmと当社推奨の管理限界値の以下にあり、良好でした。計数汚染度計数汚染度はNAS級と当社推奨の管理限界値以下にあり、良好でした。重量汚染度は.mg/mlと当社推奨の管理限界値以下にあり、良好でした。光学顕微鏡写真重量汚染度で濾過したフィルタ表面上の夾雑物を光学顕微鏡で観察した結果、鉄錆、砂等が観察されました。は良好と判断します。粘度粘度はmm/sと新油値.mm/sに比較して、粘度変化率は+.％で、当社推奨の管理限界値である±％以内にあり、良好と判断します。酸価は.mgKOH/gと新油値.mgKOH/g以下にあり、良好と判断します。IRIRチャートの結果、新油と使用油のスペクトルパターンはほぼ一致し、また、油劣化の兆候を示すカルボン酸の吸収が確認されていないことから、良好と判断します。
報告№109-09136 報告№111-00647 | 分析№109-001160 分析№111-003256 | 111-003256 | 潤滑油は継続使用可能な状態にあると判断します。前回同様に粘度、全酸価、IR、RBOTの各データは良好でした。油の余寿命は、使用油の使用期間または使用時間が不明であったため、ご依頼の油の余寿命に関する検討は行えませんでした。但し、分析の結果で新油値がminであったことから、使用期間を仮にヶ月間と仮定すれば余寿命は十二分にあると言えます。可能であれば、使用期間、あるいは使用時間の情報をご提供下さい。前回同様に水分は良好でした。
報告№107-4530 報告№107-0313 | 分析№107-01164 分析№107-01642 | 107-01642 | 、汚染度、軸受の潤滑状態を確認する。今回の採油は、機器停止中に恒設ドレンラインから実施しているため、油循環中に採油した場合に比較し、油中粒子の沈降の影響を受け、分析データが高濃度に出る可能性があります。今回の分析は以上のことを踏まえて結果を検討しました。分析の結果、高濃度の部分を採油したにもかかわらず、全てのデータが良好の範囲にありました。このことから、機器の潤滑状態は正常であり、この油は継続使用可能と判断します。尚、上述しましたように、今回の採油は停止中の採油であるため、循環中の採油に比較してデータが高目に出る可能性があります。これは、運転中の採油であったなら今回データより低い値になることが考えられます。次回採油は、粒子の沈降の影響を極力抑え、油中粒子が均一な分散状態に近い状態で採油が実施できるように、主機運転中、または停止直後に採油を実施されることを推奨します。
報告№109-09136 報告№111-00065 | 分析№109-001160 分析№111-000406 | 111-000406 | Iカップリング発光分光分析供試のタービン油をSOAP／D－SOAPで分析した結果、鉄、鉛、銅、錫、亜鉛、バリウム、ナトリウムが検出されました。これらの検出された金属元素から発生箇所を推定すると鉄、鉛、銅、錫、亜鉛・軸受等バリウム、ナトリウム・外部混入異物であると思われます。このうち、機械部品が摩耗したと思われる元素はのグループです。フェログラフィー異常摩耗の早期発見パラメータとして摩耗粒子を定量化して評価するフェログラフィーのIs値は、潤滑状態が正常なの乗領域にあるものの、摩耗粒子の形態で比較的多く観察された粒子は、潤滑状態が正常な場合に発生する摩耗粒子、異物の噛み込みなどで発生する切削粒子、金属潤滑部が局部的に油膜切れを起して発生する鉄系および銅系シビア粒子、局部的に高圧・高温となる場合に発生するフリクションポリマでした。このような摩耗粒子が観察された場合には、潤滑部で発生している摩耗は、正常なマイルド摩耗、異物による切削摩耗とやや厳しい摩耗による凝着摩耗であることが分かります。切削摩耗は、他の摩耗形態に比較して摩耗進行速度が速く注意が必要で、定期的なトライボ診断による状態監視が必要と考えます。切削摩耗の原因となる混入異物が残留している場合、この異物により切削摩耗が継続して発生する可能性があります。また、オイルリングと主軸間、またはオイルリングと軸受台金側面との間で摩耗が発生していると考えられます。このような場合、オイルリングと主軸の間で摩擦が低下したり、台金との摩擦が増大するなどの影響でオイルリングが円滑に回転し難い状況が発生します。その結果、潤滑油のかき揚げ量が減少し、軸受摺動面で油膜切れを引き起こす可能性があります。計数汚染度、重量汚染度は共に良好でした。IR、RBOTの各データは良好でした。軸受および潤滑油は継続使用可能な状態にあると判断します。但し、オイルリングの摩耗の発生が確認されていることから、日常点検の際にオイルリングの回転状況を確認するとともに、切削摩耗や凝着摩耗の進行を監視するため、ヶ月後に回目の初期試験を実施することを推奨します。
報告№109-09168 報告№109-09168 | 分析№109-001383 分析№109-001383 | 109-001383 | 、汚染度、潤滑状態を確認する。軸受の損傷程度を確認する。、汚染度、潤滑状態汚染度、潤滑状態分析の結果、前回に比較して計数汚染度はNAS級からNAS級にランク減少し、汚染度は良好と判断します。一方、異常摩耗の早期発見パラメータであるフェログラフィーのIs値が前回同様にの乗であり、摩耗粒子の形態観察で金属接触が厳しい場合に発生するシビア粒子がやや多く観察されました。また、SEM・XMAで詳細に摩耗粒子を観察した結果、鉄、マンガンを含むシビア粒子、メタルの主成分である錫を含む摩耗粒子が観察されました。以上の分析結果から、軸受摺動面の潤滑状態は、流体潤滑と固体接触が混在する混合潤滑状態が継続しているものと推定されます。粘度が新油値.mm/sからmm/sに.％上昇していますが、前回データの.mm/sに比較して変化がないことから、継続使用可能と判断します。今回比較に使用した新油値が当社保有の新油データベースの値で、ロットの違いなどで新油値であっても若干変化する場合があります。本実験により、粘度が上昇しているのかを正しく確認するためには、今回使用した潤滑油と同じロットの新油データとの比較が必要と考えます。また、全酸価が.mgKOH/gと新油値.mgKOH/g以上にあるものの、前回同様にIRの結果で、油劣化の兆候を示すカルボン酸の吸収が確認されていないため、油劣化の進行はないと判断します。尚、水分は、当社推奨の管理限界値内にあり、実験中においては水分の影響はなかったものと思われます。軸受の損傷程度今回はSOAP／D－SOAPの結果でメタルの主成分である錫は検出されませんでした。そのため、前回から摩耗の進行がなかったものと判断します。前回報告した摩耗程度は以下の通り平均的な摩耗深さは.μmで、前回から今回までの間に摩耗の進行はほとんどなかったため、現状の摩耗深さも.μm程度と推定されます。錫の摩耗体積＝錫濃度×-×油量×.×÷錫密度＝×-××.×÷.＝.平均的な摩耗深さ＝摩耗体積÷摩耗面積×＝.÷.×＝.尚、ホワイトメタルの場合、メタルに含まれる錫は全体の概ね～割程度であり、今回求めた摩耗体積より～割程度大きくなると想定されます。今回試験に使用した軸受メタルの組成割合が不明であり計算は困難なため、組成割合が分かっている場合は、錫の組成割合から体積を計算し摩耗深さを再計算して下さい。
報告№101-0055 | 分析№101-00611 | 101-00611 | ベアリング軌道面及び転動面にμmサイズのフレーキングが発生していると想像されますが、フレーキングのサイズは、肉眼では確認できないサイズであり、したがって、ベアリングは継続使用可能な状況にあると考えられます。尚、フレーキングが大きくなってくると同時に、フレーキングにより発生した粒子も大型化するため、今後は定期的に分析を実施し、この点を注意深く監視する必要があります。定期的な分析周期は、計算の結果、約ヶ月間隔が適当です。この周期で傾向分析を回実施し、その回のデータが今回と同様の値を示すようであれば、潤滑状態に大きな変化はないと判断してよいことになります。粘度は良好と判断します。粘度は.mm/sと新油値mm/sに比較して、粘度変化率は+％と当社推奨の管理目安内にあり、良好と判断します。水分は良好と判断します。水分は.ppmと当社推奨の管理目安内にあり、良好と判断します。全酸価は良好と判断します。全酸価は.mgKOH/gと新油値.mgKOH/gに比較して変化はなく、良好と判断します。IRは新油に比較して変化はなく、良好と判断します。IRはチャートに示すように新油に比較して変化はなく、良好と判断します。計数汚染度はNAS級以上と汚染されていました。計数汚染度はNAS級以上と当社推奨の管理目安を超えており、汚染されていました。重量汚染度はmg/mlと汚染されていました。重量汚染度はmg/mlと当社推奨の管理目安を超えており、汚染されていました。機器の潤滑状態鉄濃度がと高い値を示していた。SOAPの結果、ベアリングの軌道面、転動面の摩耗により発生したと思われる鉄が検出されました。鉄濃度がppmと高い値を示していた。D－SOAPの結果、ベアリングの軌道面、転動面の摩耗により発生したと思われる鉄がppm検出されました。フレーキングにより発生した摩耗粒子がやや多く見られました。摩耗の過酷度を示すフェログラフィーのIs値がの乗と高い値を示していました。摩耗粒子の形態観察の結果、ベアリング軌道面及び転動面のフレーキングにより発生する粒子が多く見られており、Is値が高い要因は、ベアリング軌道面及び転動面のフレーキングにより発生した摩耗粒子によるものと考えられました。但し、フレーキングのサイズは、肉眼では確認できないサイズであり、したがって、ベアリングは継続使用可能な状況にあると考えられます。
報告№102-0221 | 分析№102-02169 | 102-02169 | 濾過前の試料油を分析した結果、濾過が必要な汚染度になっていると判断しました。それは、汚染度はNAS級と良好の範囲にあるものの、フェログラフィーで観察された粒子が、外部から混入した鉄錆、金属接触が厳しい場に発生するμmサイズの大型のシビア粒子、そして、金属接触が厳しく、且つ、摩擦熱が高い場合に発生する黒錆が多く見られたことから判断しました。今後、この汚染粒子が原因で、バルブの動作障害を引き起こすことが懸念されるため、計画を組んで早めに濾過を実施されることを推奨します。更に、これらの粒子は正常な摩耗状態では発生しません。現在も摩耗が進行している場合、濾過後も摩耗が進行することが予測されるため、濾過後に回、その後ヶ月経過後にもう回、合計回の傾向分析を実施し、異常摩耗の進行の有無を確認されることを推奨します。尚、を示す粘度、水分、全酸価、RBOTの各データが良好であることから、この油は継続使用可能と判断します。
報告№109-09136 報告№112-00589 | 分析№109-001160 分析№112-002468 | 112-002468_date130409 | 分析の結果、潤滑油の劣化はなく、汚染度は良好な範囲にあることから、継続使用可能な状態にあると判断します。減速機分析の結果、減速機は継続使用可能な状態にあると判断します。但し、疲労摩耗が発生しており、今後も摩耗の進行を傾向監視するため、以下の対策を推奨します。定期的な分析定期的に分析を実施することにより、データの変化から異常の兆候を早期に発見することが可能となります。また、今回は対象設備の初回分析であるため、あと最低でも回分析を実施し、分析データの変化から今後の分析周期を検討することを推奨します。今後、疲労摩耗の進行が懸念されるため、出来るだけ早めに回目の分析を実施することを推奨します。は、劣化はなく良好と判断します。粘度粘度は、mm/sと新油値mm/sに比較して、粘度変化率は+％で、当社推奨の管理限界値である±％以内であり、良好と判断します。水分は、ppmと当社推奨の管理限界値の以下であり、良好と判断します。酸価は、.mgKOH/gと新油値以下であり、良好と判断します。IRIRチャートの結果、油劣化の兆候を示すカルボン酸の吸収が確認されていないことから、良好と判断します。は清浄で、良好と判断します。計数汚染度計数汚染度は、NAS級と当社推奨の管理限界値NAS級以下であり、良好と判断します。重量汚染度は、.mg/mlと当社推奨の管理限界値mg/ml以下であり、良好と判断します。光学顕微鏡写真重量汚染度で濾過したフィルタ表面上の夾雑物を光学顕微鏡で観察した結果、金属片、鉄錆、砂等が観察されました。はフェログラフィーおよびSOAP-Tの結果から総合的に判断した結果、継続使用は可能ですが、機器の機能を保持するためにも傾向管理が有用と考えます。フェログラフィー【異常摩耗指数：Is値】Is値は異常摩耗の早期発見パラメータのつで、摩耗粒子を定量化するために用います。今回のIs値はの乗と低い値でした。フェログラフィー【定性分析：摩耗粒子および摩耗形態観察】観察された摩耗粒子は、以下の通りでした。疲労摩耗粒子・繰返し応力を受けて発生。Iカップリング発光分光分析【SOAP-T】検出された金属元素から発生箇所を推定すると、以下の通りでした。鉄・ギヤ、軸受等リン・添加剤カルシウム、ナトリウム・外部混入異物バックラッシご提供いただいた減速機に関する情報からハスバ歯車の組み合わせの段減速機構であり、この歯車の構成から接触点箇所のバックラッシを求めました。ギヤのバックラッシの増加量を求めた結果、接触点箇所でバックラッシの増加量は、約.μmと推定されます。バックラッシ増加分の上限値は、メーカにより差異はあるものの、当社の推奨するバックラッシは、一般に推奨されるμmを管理目安にしています。この値に比較して十分に小さい値です。
報告№109-09136 報告№110-00363 | 分析№109-001160 分析№110-001648 | 110-001648 | 金属元素と濃度の分析は、試料油を以上の高温で発光させ、その光を分光器で分光し、分光によって得られた光の強度と金属固有の波長とから元素を特定するIカップリング発光分光分析法を用います。また摩耗状態は、SOAP-T法により求めた金属成分と濃度にフェログラフィー法による摩耗粒子分析とを加味して総合的に評価しますが、摩擦面の摩耗機構と摩耗状態の判断は摩耗粒子の形態と、異常摩耗の早期発見パラメータであるIs値により判断します。Iカップリング発光分光分析供試のガスタービン油を分析した結果、検出された金属元素は、SOAPの結果表に示すように、リン、カルシウム、ケイ素、ナトリウムでした。これら検出された金属元素から発生箇所を推定すると、リン・オイル添加剤カルシウム、ケイ素、ナトリウム・外部混入異物であると思われます。フェログラフィー摩耗粒子分析結果から観察された粒子は、潤滑状態が正常な場合に発生する摩耗粒子でした。潤滑状態と摩耗形態潤滑状態は、異常摩耗の早期発見パラメータとして摩耗粒子を定量化したIs値により評価しますが、本試料の場合、このIs値は正常な潤滑状態であるのマイナス乗となっていました。また、潤滑部で発生している摩耗形態は、観察された摩耗粒子からマイルド摩耗と呼ばれる正常な摩耗形態であることがわかりました。汚染度水分、計数汚染度、重量汚染度は、いずれも良好でした。粘度、全酸価、IR、RBOTの各データは良好でした。潤滑油および軸受は継続使用可能な状態にあると判断します。新油との比較による評価RBOTは、油の余寿命を評価するパラメータとして使用します。今後、余寿命の評価をする場合は、充填用の新油を同時に分析することをご検討下さい。精密フィルタに対する対策本設備には、潤滑油フィルタの設置がありますが、今回ご提出いただいた設備仕様には、フィルタ性能に関する情報がありませんでした。発生した摩耗粒子がフィルタに捕捉され、異常な摩耗状態が確認できない場合も考えられます。フィルタの影響による誤認を避けるため、全体油量と潤滑油ポンプ吐出量、そしてフィルタの濾過効率などをパラメータとして潤滑状態をより的確に評価する必要があります。そのため、今後はフィルタに関する情報の提供と今回の給油口から採油したサンプルに加えて、フィルタ出口側からの採油をご検討下さい。定期的な分析ガスタービン内部の摩耗の進行を監視するため、定期的に分析を実施し、摩耗の進行状況を確認することを推奨します。今後の分析も、今回同様に停止直後に採油することが望ましいと思われますが、採油周期は、設備油量、潤滑油ポンプ吐出量、フィルタサイズをパラメータにして理論的に検討することができます。今回ご提供していただいた情報では、設備油量がLであるとを確認しておりますが、潤滑油ポンプ吐出量とフィルタサイズに関する情報が不足しておりましたので、ポンプ吐出量をL/minと仮定し、フィルタサイズをメッシュストレーナの場合とμm程度の精密なフィルタの通りと仮定して検討しました。検討結果を下表に示します。ポンプ吐出量 フィルタサイズ 必要となる稼働時間 L/min メッシュ 時間以上 L/min μm程度 分以上 検討結果から、ポンプ吐出量がL/minで、フィルタメッシュがメッシュの場合、採油周期が時間以上稼動している必要があり、μm程度の精密なフィルタが設置されている場合、分以上の稼動が必要となります。ご提供いただいた、油交換後の使用期間と稼働時間の情報から、月次点検の稼動検査の際には、おおよそ分程度稼動していると推定されました。このような稼動状況での採油周期は、ポンプ吐出量をL/min、フィルタサイズをメッシュ程度と仮定すると、年に度程度の周期となり、また、フィルタサイズをμm程度の精密フィルタを使用したと仮定した場合には、月次点検の際に複数回の採油を実施して健全性を評価できることがわかります。採油周期を年とした場合、分析結果から、健全性の確認を行うことは可能ですが、年以内に異常な摩耗の進行が発生した場合、摩耗進行を検出することが困難になります。一方、採油周期が分であれば、月次点検の稼動検査の間に複数回採油を実施して健全性の確認することが可能になります。今回の検討は、ポンプ吐出量とフィルタサイズを仮定したものであり実データではありませんので、実データにより確認する必要があります。理論計算に必要となるパラメータのポンプ吐出量とフィルタのメッシュサイズをご提供下さい。
報告№109-09136 報告№110-00259 | 分析№109-001160 分析№110-000996 | 110-000996 | ・摩耗状態摩耗状態は、潤滑油中に含まれる金属成分とその濃度を調査し、調査の結果から評価します。金属元素と濃度の分析は、試料油を以上の高温で発光させ、その光を分光器で分光し、分光によって得られた光の強度と金属固有の波長とから元素を特定するIカップリング発光分光分析法を用います。今回の試料はギヤ油でしたが、検出された金属は、SOAPの結果表に示す通り、ほぼ前回同様の鉄、鉛、銅、リン、亜鉛、カルシウム、アルミニウム、ケイ素、ナトリウムでした。これら検出された金属元素から発生箇所を推定すると、鉄、鉛、銅・ギヤ歯面、軸受等リン・オイル添加剤亜鉛、カルシウム、アルミニウム、ケイ素、ナトリウム・外部混入異物であると思われます。このうち、機械部品が摩耗したと思われる元素はのグループです。検出された金属の粒子は、異物の噛み込みなどで発生する切削粒子、金属潤滑部が局部的に油膜切れを起して発生するシビア粒子、局部的に高圧・高温となる場合に発生するフリクションポリマであったことから、潤滑部では、異物による切削摩耗と油膜破断による凝着摩耗が発生しており、発生している摩耗形態も前回同様変化はないことが分かりました。この摩耗状態は、異常摩耗の早期発見パラメータであるフェログラフィーのIs値であらわされますが、Is値がの乗とやや高い値であることが分かりました。但し、鉄濃度、計数汚染度に変化はなく、Is値が僅かに減少傾向を示していることから、摩耗の発生はほとんどないことが分かりました。なお、切削摩耗は、異物が油膜に侵入することにより発生します。切削摩耗がギヤ歯面で発生した場合も注意が必要ですが、減速機では転がり軸受が使用されていることが多く、この転がり軸受でも切削摩耗が発生することが想定されます。転がり軸受で切削摩耗が発生した場合、切削摩耗により生じた軌道面の損傷が起点となって、転がり軸受の寿命となるフレーキングに進展し寿命が分の程度に低下することも知られています。切削摩耗発生の原因となる摩耗粒子や砂等の混入異物が残留している場合、この異物により切削摩耗が継続して発生する可能性があります。このように、潤滑状態に影響のある因子が残っていると思われます。・フリクションポリマフリクションポリマは、潤滑油がギヤ歯面や軸受軌道面で高圧下に押し込められ高圧状態になると同時に、圧縮熱も発生して高温状態になります。その結果、潤滑油が重合して発生することが知られています。そのため、高圧高温状態の解消がなされなければ、潤滑油は劣化する場合があります。・汚染度計数汚染度は当社推奨の管理限界値に到達していました。フィルタ表面の異物観察で鉄錆、砂等が観察されたことから、汚染度が高い要因は、摩耗と外部混入異物の影響と思われます。・前回同様に粘度、水分、全酸価、IRの各データは良好でした。ギヤおよび軸受、潤滑油は継続使用可能な状態にあるものの、以下の対策が必要です。今後、切削摩耗等の進行の監視および油劣化の有無を確認するため、定期的に分析を実施することを推奨します。尚、トライボ診断では、バックラッシの増加量を分析結果から計算できますので、構造が確認できる図面、歯形、モジュール、歯幅、歯数、回転数をお知らせ下さい。計算結果をご報告いたします。
報告№109-09129 報告№109-09129 | 分析№109-001103 分析№109-001103 | 109-001103 | 分析の結果、全てのデータが良好であることから、この油は継続使用可能であり、潤滑状態は正常と判断します。は良好と判断します。計数汚染度は良好と判断します。計数汚染度はNAS級と当社推奨の管理限界値のNAS級以内にあり、良好と判断します。重量汚染度は良好と判断します。重量汚染度は.mg/mlと当社推奨の管理限界値のmg/ml以内にあり、良好と判断します。機器の潤滑状態機器の潤滑状態は正常と判断します。SOAPの結果は良好です。SOAPの結果、摩耗により発生する鉄および錫が検出されていないことから、良好と判断します。D－SOAPの結果、鉄が検出されました。D－SOAPの結果、摩耗により発生する鉄が検出されました。フェログラフィーの結果は良好です。異常摩耗の早期発見パラメータであるフェログラフィーのIs値がのマイナス乗と良好の範囲にあることから、潤滑状態は正常と判断します。
報告№109-09136 報告№112-00561 | 分析№109-001160 分析№112-002303 | 112-002303_date130318 | 分析の結果、潤滑油の劣化は確認されていないことから、継続使用可能な状態にあると判断します。但し、油中の汚染度が高く、汚染物がギヤ歯面や軌道面に噛み込み摩耗が進行することが懸念されるため、以下の対策を推奨します。減速機分析の結果、減速機は継続使用可能な状態にあると判断します。但し、将来的な摩耗進行の有無を確認するためにも傾向監視を継続することが有効です。定期的な分析今後懸念される疲労摩耗の進行を監視するため、定期的に分析を実施することを推奨します。濾過または更油油中の汚染度が高いことから、摩耗粒子や異物等がギヤ歯面や軸受軌道面に噛み込むことによる摩耗の進行が懸念されるため、濾過または更油を推奨します。は良好と判断します。粘度前回に比較して今回の粘度は、mm/sからmm/sに上昇していました。新油値mm/sに比較して、粘度変化率は+％で、当社推奨の管理限界値である±％以内であり、良好と判断します。尚、前回に比較して粘度が大きく変化しているのは、前回は油名の誤りがあったためと推定されます。水分前回に比較して今回の水分は、.からppmに増加しているものの、当社推奨の管理限界値の以下であり、良好と判断します。酸価前回に比較して今回の酸価は、.KOH/gから.mgKOH/gに上昇しているものの、新油値.mgKOH/g以下であり、良好と判断します。尚、前回に比較して酸価が大きく変化しているのは、前回は油名の誤りがあったためと推定されます。IRIRチャートの結果、新油と使用油のスペクトルパターンはほぼ一致し、また、油劣化の兆候を示すカルボン酸の吸収が確認されていないことから、良好と判断します。計数汚染度は当社推奨の管理限界値を超えていました。計数汚染度前回に比較して今回の計数汚染度は、NAS級からNAS級以上に増加し、当社推奨の管理限界値NAS級を超えていました。重量汚染度前回に比較して今回の重量汚染度は、.mg/mlからmg/mlに増加していました。光学顕微鏡写真重量汚染度で濾過したフィルタ表面上の夾雑物を光学顕微鏡で観察した結果、金属片、鉄錆、砂等が観察されました。はフェログラフィーおよびSOAP-Tの結果から総合的に判断した結果、継続使用は可能ですが、機器の機能を保持するためにも傾向管理が有用と考えます。フェログラフィー【異常摩耗指数：Is値】Is値は異常摩耗の早期発見パラメータのつで、摩耗粒子を定量化するために用います。前回に比較して今回の今回のIs値はの乗から乗に上昇し、高い値でした。摩耗が進行していると推定されます。フェログラフィー【定性分析：摩耗粒子および摩耗形態観察】分析結果から比較的多く観察された粒子は、以下の通りでした。正常な摩耗粒子・潤滑状態が正常なマイルド摩耗により発生。疲労摩耗粒子・繰返し応力を受けて発生。フリクションポリマ・局部的に高圧・高温となる場合に発生。観察された摩耗粒子の中には、μmサイズの疲労摩耗粒子が観察されました。疲労摩耗粒子は、視野に個と少ないことから、直ちに異常ではないものの、今後さらに摩耗が進行することが懸念されます。Iカップリング発光分光分析【SOAP-T】検出された金属元素から発生箇所を推定すると、以下の通りでした。鉄、亜鉛・ギヤ、軸受等リン・添加剤カルシウム、ナトリウム・外部混入異物バックラッシご提供いただいた減速機に関する情報から遊星歯車機構であることが分かりました。遊星歯車は、太陽歯車、内歯車、そして遊星歯車から構成されています。遊星歯車の個数は個ですので、遊星歯車と内歯車、遊星歯車と太陽歯車の接触点は合計で箇所となります。今回は、歯幅が不明でしたので歯幅をmmと仮定し、この部分のバックラッシを求めました。その結果、平均的に摩耗が発生していたと仮定した場合、バックラッシの増加量は以下の通りと推定されます。表バックラッシ増加量接触箇所 接触点 バックラッシ増加量 太陽歯車-遊星歯車 約. 遊星歯車-内歯 約. バックラッシ増加分の上限値は、メーカにより差異はあるものの、当社の推奨するバックラッシは、一般に推奨されるμmを管理目安にしています。この値に比較して十分に小さい値です。
報告№109-09094 報告№112-00124 | 分析№109-000872 分析№112-000428 | 112-000428_旧 | 潤滑油は継続使用可能な状態にあると判断します。は良好でした。尚、RBOTがminと新油値のminに比較してmin減少していました。このまま継続使用した場合、この減少傾向から限界値に到達するのは、別紙図RBOTの減少傾向に示すように年月と推定されました。残りの継続使用期間は、約年ヶ月であると予測されます。≪状態監視とパラメータ≫分析の目的および各分析のパラメータは以下の通りです。特性低下目的：油の分析結果から、や劣化傾向ならびに添加剤の消耗程度、残存寿命などを確認する。粘度JISK酸価JISK赤外線吸収スペクトルJISK酸化安定度試験JISK汚染目的：油の分析結果から、砂塵あるいは水・異種油などによるや、異物混入の有無を確認する。水分JISK計数汚染度JISB重量汚染度JISB光学顕微鏡観察摩耗目的：油中の摩耗粒子を分析する事により、回転・摺動部の潤滑状態、摩耗劣化の程度、余寿命などを解析する。摩耗診断電子顕微鏡観察JISKX線マイクロアナリシス油中金属濃度JISK≪分析結果≫特性低下粘度：良好粘度値mm/sの新油値mm/sに対する変化率は+.％であり、当社推奨の管理限界値±％以内に留まっています。酸価：良好酸価.mgKOH/gは新油値の.mgKOH/g以内にあることから、問題は無いと判断します。赤外線吸収スペクトル：良好酸化安定度試験：良好酸化安定度試験の結果、数値minは当社推奨の管理限界値min以上に留まっており、現時点での使用は可能と判断します。汚染水分：良好水分値.は当社推奨の管理限界値以内に留まっています。計数汚染度：今回は実施していません。重量汚染度：今回は実施していません。光学顕微鏡観察：今回は実施していません。摩耗摩耗診断電子顕微鏡観察・X線マイクロアナリシス：今回は実施していません。油中金属濃度：今回は実施していません。
報告№101-4018 | 分析№101-02502 | 101-02502 | 分析の結果、重量汚染度を除く項目は良好でした。計数汚染度はNAS級と比較的清浄であるにもかかわらず、重量汚染度がmg/mlと当社推奨の管理限界値を超えていました。D－SOAPの結果、油に添加剤として含まれている亜鉛がppm検出されていることから、汚染の要因は、この亜鉛が析出し、スラッジとなったものと考えられました。このスラッジは、バルブ類の動作障害やストレーナを目詰まりさせる等の障害の原因となりますので、除去する必要があります。除去方法は当社製清浄分散剤の投与と濾過が有効です。尚、参考に使用油を使用してTS－を％混合し、効果を確認しました。その結果、下表に示す通りTS－により％のスラッジが除去でき、更に濾過を実施することで系内を清浄にできます。
報告№108-5071 報告№110-00397 | 分析№108-02721 分析№110-001827 | 110-001827 | 潤滑油は継続続使用可能な状態にあるものの、今後は障害予防を目的に以下の対策を推奨します。追加分析消泡性能が低下した場合、ギヤ歯面での油膜形成に影響が出て摩耗の発生が進展することがあります。今後は消泡性能低下の影響により摩耗が進展する可能性がありますので、フェログラフィーおよびSOAPを追加することを推奨します。分析周期の短縮今後、全酸価の上昇が予測されますので、同様に分析周期を短縮して傾向監視を強化することを併せて推奨します。分析結果全酸価が上昇していました。泡立ち試験の結果、消泡性能が低下していることが確認されました。粘度粘度は.mm/sと新油値mm/sに比較して、粘度変化率は-％で、当社推奨の管理限界値である±％以内にあり、良好と判断します。泡立ち試験泡立ち試験は-と新油に比較して高い値でした。水分は.ppmと当社推奨の管理限界値の以下であり、良好と判断します。全酸価全酸価は.mgKOH/gと新油値.mgKOH/gに比較して高いものの、IRの結果で油劣化の兆候を示すカルボン酸の吸収が確認されていないことから、良好と判断します。
報告№111-00372 報告№111-00372 | 分析№111-001676 分析№111-001754 | 111-001754 | ちょう度値と新グリース値に比較して上昇し、当社推奨の管理上限値であるを超えていることから、軟化していることが分かりました。軟化したグリースを使用した場合、グリースの漏洩や軸受等で油膜切れが発生することが懸念されます。グリースが軟化していたため、以下の対策が必要です。グリースを交換されることを推奨します。≪状態監視とパラメータ≫分析の目的および各分析のパラメータは以下の通りです。特性低下目的：グリースの分析結果から、グリースの物理的性状や劣化傾向などを確認する。全酸価JISK赤外線吸収スペクトルJISKちょう度JISK滴点JISK摩耗目的：グリース中の摩耗粒子を分析する事により、回転・摺動部の潤滑状態、摩耗劣化の程度、余寿命などを解析する。摩耗診断電子顕微鏡観察JISKX線マイクロアナリシス油中金属濃度JISK≪分析結果≫特性低下全酸価：良好全酸価.mgKOH/gは新油値の.mgKOH/gに比較し高くはあるものの、有機物・有機化合物試験の結果で油劣化の兆候を示すカルボン酸の吸収が見られないことから問題は無いと判断します。赤外線吸収スペクトル：良好ちょう度：要処置ちょう度値はと当社推奨の管理上限値であるを超えていました。滴点：良好滴点はと新油値のに比較し変化はないことから問題は無いと判断します。摩耗摩耗診断電子顕微鏡観察・X線マイクロアナリシス：今回は実施していません。油中金属濃度：今回は実施していません。
報告№109-09136 報告№110-00388 | 分析№109-001160 分析№110-001759 | 110-001759 | 摩耗状態前回に比較してD－SOAPの結果、メタルの主成分である錫が.からに増加していたことから、軸受メタルの摩耗の兆候が確認されました。異常摩耗の早期発見パラメータであるフェログラフィーのIs値がのマイナス乗と良好の範囲にあることから、現状の潤滑状態は正常な状態にあると思われます。汚染度前回に比較して計数汚染度はNAS級からNAS級にランク減少し、良好でした。粘度、水分、全酸価、IR、RBOTの各データは良好でした。潤滑油および軸受は継続使用可能な状態にあるものの、メタルの摩耗が進行することが懸念されるため、以下の対策が必要です。再分析今後、摩耗の進行が懸念されるため、ヶ月後に再分析を実施し、摩耗の進行状況を確認することを推奨します。軸受メタルの情報提供今後軸受メタルの摩耗が進行した場合、摩耗程度を評価する必要がありますので、次回分析時には、メタルサイズ、回転数、直近のメタル交換からの運転時間をお知らせください。
報告№107-8000 報告№107-8000 | 分析№107-00411 分析№107-00411 | 107-00411 | トライボ診断の結果、泡立ち試験を除く項目は良好でした。泡立ち試験の結果は、-でした。これは、今回の採油量が少なく分析に必要な油量が確保できなかったため参考値ですが、新油値が-であり、使用油の結果は、これと同レベルにあることから消泡性能は、新油と比較して大きな変化はなかったと考えられました。一方、摩耗粒子の形態観察の結果、ギヤ歯面の摩耗で発生したと推定されるμmサイズの摩耗粒子が散見されました。ギヤボックスの油系統にはインラインフィルタとオフラインフィルタがあり、μmサイズ以上の粒子の大部分は捕捉されていると考えられます。それにもかかわらず、μmの摩耗粒子が確認されており、ギヤ歯面ではやや厳しい潤滑状態が発生している可能性があると思われました。油中摩耗粒子は、インラインフィルタやオフラインフィルタに捕捉され、異常な摩耗状態が発生したとしても正常な潤滑状態にあると誤認してしまう可能性が考えられます。これを避けるため、今後の診断に当たっては、これまでの採油箇所に加え、インラインフィルタやオフラインフィルタの捕捉物も分析し、その結果から潤滑状態を評価することを推奨します。尚、フィルタ捕捉物の分析を実施する際には、フィルタ流量、フィルタ使用時間などの追加情報が必要です。是非ご提供下さい。泡立ち試験の結果、採油量が少なく、泡立ち試験に必要な油量が確保できなかったため、参考値と考える必要があるものの、新油と同レベルにありました。粘度は良好。粘度はmm/sと新油値.mm/sに比較して、粘度変化率は-.％で、当社推奨の管理限界値である±％以内にあり、良好と判断する。粘度はmm/sでした。粘度はmm/sでした。粘度指数はでした。粘度指数はでした。泡立ち試験は-でした。泡立ち試験は-と新油と同レベルにあり、消泡性能が新油と同レベルにあることが確認されました。尚、試料油量が少量であったため、参考値として下さい。水分は良好。水分はppmと当社推奨の管理限界値の以下であり、良好と判断する。全酸価は良好。全酸価は.mgKOH/gと新油値.mgKOH/gに比較して変化はなく、良好と判断する。機器の潤滑状態摩耗粒子の形態観察の結果、ギヤ歯面の疲労摩耗により発生したと推定されるμmサイズの摩耗粒子が観察されました。μmサイズの疲労摩耗粒子が観察されました。異常摩耗の早期発見パラメータである潤滑状態指数がのマイナス乗と正常な範囲にあるものの、摩耗粒子の形態観察の結果でギヤ歯面の疲労摩耗により発生したμmサイズの摩耗粒子が観察されました。
報告№109-09136 報告№111-00647 | 分析№109-001160 分析№111-003243 | 111-003243 | 潤滑油は継続使用可能な状態にあると判断します。前回同様に粘度、全酸価、IR、RBOTの各データは良好でした。油の余寿命は、使用油の使用期間または使用時間が不明であったため、ご依頼の油の余寿命に関する検討は行えませんでした。但し、分析の結果で新油値がminであったことから、使用期間を仮にヶ月間と仮定すれば余寿命は十二分にあると言えます。可能であれば、使用期間、あるいは使用時間の情報をご提供下さい。前回同様に水分は良好でした。
報告№109-09136 報告№109-09290 | 分析№109-001160 分析№109-002090 | 109-002090 | 試料油中に浮遊している異物の調査、汚染度、潤滑状態を確認する油中に浮遊している異物試料油中に浮遊している異物をSEM・XMAで詳細に観察した結果、鉄、炭素を含む粒子が観察されました。この異物は以下のつであると考えられます。サーボシリンダ内壁やポンプ内部で発生した摩耗粒子カーボン粒子、汚染度、潤滑状態・粘度、水分、全酸価、IRの各データは全て良好でした。・汚染度計数汚染度はNAS級とやや高く、重量汚染度は.mg/mlと当社推奨の管理限界値内にあり、良好でした。フィルタ表面の異物観察で金属片、鉄錆、砂等が観察されました。・潤滑状態異常摩耗の早期発見パラメータであるフェログラフィーのIs値がの乗と高く、観察された摩耗粒子は、金属接触が厳しい場合に発生するμmシビア粒子、銅合金がやや多く観察されたことから、シリンダ内壁やポンプ内部、ブッシュ等では、局部的に厳しい金属接触が発生していることが分かりました。
報告№104-0020 | 分析№104-00221 | 104-00221 | 昨年月に更油してからヶ月経過後の潤滑状態を調べる目的でトライボ診断を実施しました。診断の結果、ベアリングの摩耗の発生が確認されており、ヶ月前後経過した時点で再度分析を実施し、摩耗の進行状況を確認されることを推奨します。これらのことは、以下の分析結果から判断しました。計数汚染度がNAS級と良好の範囲にあるもののD-SOAPで鉄濃度がppmと摩耗の発生を示していること異常摩耗の早期発見パラメータであるフェログラフィーのIs値が、の乗とやや高いレベルにあること
報告№107-4545 報告№108-5033 | 分析№107-02185 分析№108-01082 | 108-01082 | トライボ診断の結果、全てのデータが良好であることから、この油は継続使用可能と判断します。は良好と判断します。粘度は良好。粘度は.mm/sと新油値mm/sに比較して、粘度変化率は-.％で、当社推奨の管理限界値である±％以内にあり、良好と判断します。粘度はmm/sでした。粘度はmm/sでした。粘度指数はでした。粘度指数はでした。水分は良好。水分はppmと当社推奨の管理限界値の以下であり、良好と判断します。全酸価は良好。全酸価は.mgKOH/gと新油値.mgKOH/g以内であり、良好と判断します。
報告№108-5071 報告№110-00637 | 分析№108-02721 分析№110-002886 | 110-002886 | 潤滑油は継続続使用可能な状態にあると判断します。但し、水分が前回同様に新油に比較して高い値を示しています。使用油であるAlphasynPGは、ポリグリコールベースの合成ギヤオイルであるため、水分を吸収しやすい特性があります。今後は定期的な分析により、水分濃度の増加とともに水分の影響による腐食摩耗の発生に注意し管理されることを推奨します。分析結果水分が新油に比較して高い値でした。粘度粘度はmm/sと新油値.mm/sに比較して、粘度変化率は-％で、当社推奨の管理限界値である±％以内にあり、良好と判断します。泡立ち試験泡立ち試験は-であり、良好と判断します。水分はppmと新油値より高い値でした。全酸価全酸価は.mgKOH/gと新油値.mgKOH/g以下であり、良好と判断します。
報告№109-09136 | 分析№109-001160 | 112-002806 | 油の劣化進行は確認されなかったものの、油中の汚染度が高いことから、以下の対策を推奨します。対象設備は継続使用可能な状態にあると判断します。但し、将来的な摩耗進行の有無を確認するためにも傾向監視を継続することが有効です。濾過摩耗粒子や異物等がギヤ歯面や軸受軌道面に噛み込むことによる摩耗の進行が懸念されるため、可能であれば濾過を推奨します。定期的な分析今後懸念される凝着摩耗の進行を監視するため、定期的に分析を実施することを推奨します。新油との比較による評価を示す粘度、酸価のデータは新油データを基準として評価しています。今回は油名が不明であったため評価できませんでしたが、今後評価する場合は、使用している新油を同時に分析することをご検討下さい。はフェログラフィーおよびSOAP-Tの結果から総合的に判断した結果、継続使用は可能ですが、機器の機能を保持するためにも傾向管理が有用と考えます。フェログラフィー【定量分析：Is値】Is値は異常摩耗の早期発見パラメータのつで、摩耗粒子を定量化するために用います。Is値はの乗と低い値でした。フェログラフィー【定性分析：摩耗粒子および摩耗形態観察】分析結果から比較的多く観察された粒子は、以下の通りでした。シビア粒子・潤滑状態がやや厳しい凝着摩耗により発生。金属潤滑部が局部的に油膜切れを起していると考えられます。観察された摩耗粒子の中でもシビア粒子は、将来的な摩耗の進行に繋がる可能性を示唆しているため、傾向監視が必要と思われます。シビア粒子は、凝着摩耗に分類されます。この摩耗粒子は、ギヤ歯面や軸受軌道面で凝着、破断を繰り返し、この過程で生じる移着粒子が成長して摩耗粒子となります。そのため、ギヤ歯面や軸受軌道面では局部的に油膜切れが発生していることを示しています。この状態が継続した場合、摩耗粒子のサイズは徐々に大型化していき、設備の損傷に至る場合がありますので、傾向監視が必要です。Iカップリング発光分光分析【SOAP-T】検出された金属元素から発生箇所を推定すると、以下の通りでした。鉄、鉛、銅、亜鉛・ギヤ、軸受等リン・添加剤カルシウム、バリウム、ナトリウム・外部混入異物計数汚染度は、NAS級と、当社推奨の管理限界値に到達していました。摩耗粒子の形態観察およびSOAP-Tの結果から、汚染度が高い要因は摩耗と外部混入異物の影響と思われます。粘度粘度はmm/sとISOVG規格内にありました。水分はppmと当社推奨の管理限界値以下であり、良好でした。酸価は油名が不明であったため、新油データとの比較ができず評価できませんでした。潤滑油および設備の劣化比較と傾向前回、フェログラフィーおよびSOAP-Tは実施していないため、比較はできませんでした。計数汚染度は、前回同様にNAS級と当社推奨の管理限界値NAS級に到達していました。粘度粘度は前回に比較してmm/sからmm/sに上昇しているものの、前回同様にISOVG規格内にありました。水分は前回に比較してppmからppmに増加しているものの、前回同様に当社推奨の管理限界値以下であり、良好でした。酸価は前回に比較してmgKOH/gから.mgKOH/gに低下していることから、油劣化は進行していないと考えられます。
報告№109-09136 | 分析№109-001160 | 113-002703 | 潤滑油は汚染度が高いことから、今後、油中の夾雑物の影響で摩耗が進行することが懸念されます。減速機減速機は継続使用可能な状態にあると判断します。但し、銅がSOAP-Tで.ppmと比較的高い値で検出されたことから、銅を主成分としたウォームギヤの摩耗速度が速くなっている可能性があるため以下の対策を推奨します。比較的短い周期で再分析ウォームギヤの摩耗速度が速くなっている可能性があるため、今後の摩耗の推移を監視するため、比較的短い周期での再分析実施を推奨します。異常摩耗の早期発見のパラメータであるIs値は、前回のレベルからレベルに上昇しているものの、正常です。但し、潤滑部の摩耗が認められたため、定期的に潤滑油分析を実施し、摩耗推移を監視することが有用と考えます。正常な摩耗粒子・潤滑状態が正常なマイルド摩耗により発生。疲労摩耗粒子・繰返し応力による金属疲労で発生。大型化するとフレーキングやスポーリングの発生が懸念されます。平歯車のバックラッシご提供いただいた減速機に関する情報から、平歯車の組み合わせの段変速機構であることが分かりました。この歯車の構成から接触点は合計で箇所となります。ギヤのバックラッシの増加量を求めました。その結果、接触点で平均的に摩耗が発生していたと仮定した場合、バックラッシの増加量は更油後から時間で.μmと推定されました。バックラッシ増加量の上限値は、歯車の情報から約.μmと推定され、この値に比較して十分に小さい値でした。ウォームギヤの摩耗量ご提供いただいた油量とウォームホイールの仕様から、ウォームホイール歯面の平均的な摩耗深さを銅濃度から計算した結果、更油後から時間でμmと推定されました。この値はウォームホイールの枚の歯面のピッチ円周にmm幅で均等に摩耗したことを想定して求めていますが、摩耗深さは、すなわちギヤのバックラッシの増量を示すこととなり、メーカが規定するバックラッシ許容値と照合することでウォーム減速機のメンテナンス時期を検討する材料にもできます。水分は良好です。計数汚染度計数汚染度はNAS級を上回っており、当社推奨の管理限界値に到達していました。潤滑油の劣化状態粘度、酸価、IRの各データは良好です。
報告№105-0249 | 分析№105-01654 | 105-01654 | 粘度がmm/sと新油のmm/sに比較して、粘度変化率は+％で、処置領域にありました。現在、ISOVGからISOVGに移行しているため異常ではなく、本試料油は継続使用可能と判断します。
報告№109-09136 報告№112-00132 | 分析№109-001160 分析№112-000531 | 112-000531 | 潤滑油は継続使用可能な状態にあると判断します。但し、今後は障害予防を目的に以下の対策を推奨します。追加分析消泡性能が低下した場合、ギヤ歯面での油膜形成に影響が出て摩耗が進展することがありますので、フェログラフィーおよびSOAP-Tを追加して摩耗により発生する油中金属濃度や潤滑状態を確認することを推奨します。泡立ち試験泡立ち試験の結果は、-と新油値が-であるのに比較して高い値となっていたことから、消泡性能が低下していることが分かりました。今後の使用状況によっては油の酸化劣化が進行したり、ギヤ歯面およびベアリング軌道面で油膜切れが発生したりする場合があるため、消泡剤の添加による消泡性能の改善など何らかの対応が必要になると思われます。分析結果泡立ち試験の結果、消泡性能が低下していることが確認されました。粘度粘度はmm/sと新油値.mm/sに比較して、粘度変化率は-.％で、当社推奨の管理限界値である±％以内にあり、良好と判断します。泡立ち試験泡立ち試験は-と新油に比較して高い値でした。水分はppmと当社推奨の管理限界値の以下であり、良好と判断します。酸価はmgKOH/gと新油値mgKOH/g以下にあり、良好と判断します。
報告№109-09136 報告№111-00222 | 分析№109-001160 分析№111-001118 | 111-001118 | 仮定した減速機の使用期間が実際と一致していれば、減速機は継続使用可能な状態にあると判断します。但し、ギヤ歯面では摩耗の進行が継続すると考えられますので、以下の対策を推奨します。を示す各データが良好の範囲にあり、潤滑油は継続使用可能と判断します。対策定期的な分析凝着摩耗の進行を監視するため、定期的に分析を実施し、摩耗の進行状況を確認することを推奨します。次回分析時期は、回転数の範囲や稼動時間が不明であるため理論的に求めることは困難ですが、少なくとも油中粒子が十分に撹拌された状態で採油を行う必要があります。減速機出力側の平均回転数がrpm程度とすると、稼動時間が時間以上で摩耗の進行の有無を評価することが可能ですので、これを目安にご検討下さい。最適な採油方法本試料油は、機器停止中に給油口から採油されています。機器が停止している状態では、別紙油粒子の沈降の影響に示すように油槽内で撹拌がなくなり固形物が沈降するため、油中汚染度は低くなると推定されます。今後の採油は、極力運転中もしくは停止直後の油槽中層部から実施されることを推奨します。フェログラフィー異常摩耗の早期発見パラメータとして摩耗粒子を定量化して評価するフェログラフィーのIs値は、潤滑状態が厳しいの乗でした。摩耗粒子の形態で比較的多く観察された粒子は、潤滑状態が正常な場合に発生する摩耗粒子、金属潤滑部が局部的に油膜切れを起して発生するシビア粒子でした。これらの摩耗粒子が観察された場合、潤滑部で発生している摩耗形態は、正常なマイルド摩耗と潤滑状態がやや厳しい凝着摩耗であることが分かります。バックラッシご提供いただいた減速機に関する情報からハスバ歯車の組み合わせの段減速機構であることが分かりました。この歯車の構成から接触点は合計で箇所となります。累積稼働時間が不明であることから、図面記載の日付から使用したと仮定し、ギヤのバックラッシの増加量を求めました。その結果、バックラッシの増加量はヶ月間でμmと推定されました。バックラッシ増加分の上限値は、メーカにより差異はあるものの、当社の推奨するバックラッシは、一般に推奨されるμmを管理目安にしています。この値に比較して十分に小さい値です。Iカップリング発光分光分析供試のギヤ油を分析した結果、検出された金属元素は、SOAPの結果表に示すように、鉄、鉛、銅、錫、リン、亜鉛、カルシウム、アルミニウム、ケイ素、ナトリウム、マグネシウムが検出されました。これらの検出された金属元素から発生箇所を推定すると鉄、鉛、銅、錫・ギヤ・軸受等リン・オイル添加剤亜鉛、カルシウム、アルミニウム、ケイ素、ナトリウム、マグネシウム・外部混入異物であると思われます。このうち、機械部品が摩耗したと思われる元素はのグループです。計数汚染度は当社推奨の管理限界値を超えていました。D－SOAPで油の添加剤成分であるリンが検出され、フィルタ表面の異物観察で金属片、鉄錆、砂等が観察されたことから、汚染度が高い要因は、摩耗とスラッジ、そして外部混入異物の影響と思われます。粘度、水分、全酸価、IRの各データは良好でした。
報告№106-4551 報告№106-4551 | 分析№106-01304 分析№106-01304 | 106-01304 | 今回の採油は、機器停止時間後にドレンバルブから実施しているため、油循環中の採油に比較して油中粒子が沈降して高濃度になっている部分を採油していることが考えられます。したがって、油が循環している状態で採油を実施した場合に比較して、分析データが高くなり、異常な状態と判断してしまう可能性があります。しかし、今回の採油は、採油条件が比較的悪い側になると想定されるにもかかわらず、分析データは良好となっています。採油がこのように悪い側になると予想される状況であるにもかかわらず、分析の結果は、潤滑状態が正常な状態であり、また潤滑油も継続使用可能な状態にあることが確認出来ました。これらのことは、SOAP／D-SOAPでギヤ歯面の摩耗により発生する鉄が検出されたものの、異常摩耗の早期発見パラメータであるIs値がの乗と良好の範囲にあり、摩耗粒子形態観察の結果、微小でマイルドな摩耗粒子が観察されたこと以上のことから判断しました。トライボ診断では、バックラッシの増加量を分析結果から計算できますので、ギヤの形式、歯形、モジュール、歯数、歯幅をお知らせ下さい。計算結果をご報告いたします。この油は継続使用可能と判断します。粘度は良好と判断します。粘度はmm/sと管理限界値以内にあり、良好と判断します。水分は良好と判断します。水分はppmと管理限界値の以下にあり、良好と判断します。全酸価は良好と判断します。全酸価は.mgKOH/gと新油データの.mgKOH/gに比較して高い値を示しているものの、IRの結果で油劣化の兆候を示すカルボン酸が確認されていないことから、良好と判断します。IRは良好と判断します。IRの結果、油劣化の兆候を示すカルボン酸の吸収が確認されていないことから、継続使用可能な状態にあると考えられます。計数汚染度はやや高い値でした。計数汚染度はやや高い値でした。計数汚染度はNAS級と当社推奨の管理限界値のNAS級以内にあるものの、やや高い値でした。重量汚染度は.mg/mlでした。重量汚染度は.mg/mlでした。機器の潤滑状態フェログラフィーの結果、異常摩耗の早期発見パラメータであるIs値がの乗と良好の範囲にあり、ギヤ歯面、転がり軸受ではマイルドな状態で摩耗が進行していることから、継続使用可能な状態にあると判断します。SOAPの結果、鉄が検出されました。SOAPの結果、摩耗により発生する鉄、油の添加剤成分であるリン、亜鉛、アルミニウムが検出されました。D－SOAPの結果、鉄が検出されました。D－SOAPの結果、摩耗により発生する鉄、外部から混入したカルシウム、ナトリウムが検出されました。フェログラフィーの結果、ギヤ歯面、転がり軸受は継続使用可能な状態にあると判断します。フェログラフィーの結果、異常摩耗の早期発見パラメータであるIs値がの乗と良好の範囲にあり、ギヤ歯面、転がり軸受ではマイルドな状態で摩耗が進行していることが確認されたことから、継続使用可能な状態にあると判断します。
報告№102-6047 報告№102-6047 | 分析№102-00834 分析№102-00834 | 102-00834_能代吸収塔循環ポンプ1C | 油の黒化について本試験は、今回採油したサンプル油の色が、前回分に比較して、油が黒化していたため、その原因を調査することを目的としました。その結果、油の劣化や摩耗の進行もなく、油が黒化する原因は確認されませんでした。機器の摩耗状況についてフェログラフィーの結果、異常摩耗の早期発見パラメータであるIs値は、前回のの乗に比較して変化はなく、摩耗状態は安定していると推定できました。但し、これは、採油箇所、採油方法が前回と同様であった場合ですので、前回の採油箇所及び採油方法をご確認下さい。フェログラフィーの摩耗粒子観察結果で、外部から混入した砂、鉄錆等の異物が多く見られていますので、異物の影響で摩耗が進行する場合が考えられます。摩耗が安定しているのか、或いは、進行しているのかを判断するには、摩耗粒子が平衡濃度に到達する時間以上経過した時点でもう一度分析を実施し、そのデータから確認されることが必要ですので、推奨時間経過後の再分析を推奨します。SOAP／D－SOAPで鉛が検出されていたため、鉛を含む摩耗粒子発生の可能性を図面により推測しました。その結果、ご提供いただいた構造図より、部品番号-Aのブッシュから発生している可能性が最も高いと考えられました。仮に、このブッシュの摺動部で摩耗が発生していると仮定した場合、部品番号のスリーブ軸受とブッシュをネジ止めしている止めネジが緩んでいるか、或いは、主軸とブッシュの摺動面が接触していると思われます。ブッシュの材質が明確でないため、鉛の発生源をブッシュと仮定して推定しました。鉛の発生源は、その他には油の添加剤に鉛が含まれている場合がありますので、添加剤混合の有無をご確認下さい。この油は継続使用可能と判断します。粘度は良好と判断します。粘度はmm/sと新油値.mm/sに比較して、粘度変化率は％で、当社推奨の管理目安である±％以内にあり、良好と判断します。水分は良好と判断します。水分は.ppmと当社推奨の管理目安の以下であり、良好と判断します。全酸価は良好と判断します。全酸価は.mgKOH/gと新油値.mgKOH/g以内にあり、良好と判断します。IRは良好と判断します。IRの結果、IRチャートに示すように新油に比較して変化はなく、良好と判断します。RBOTは良好と判断します。RBOTの結果、minと新油値minに比較して、残存寿命が%と当社推奨の％以上あり、良好と判断します。尚、前々回のminから今回までの減少傾向から、限界値に到達するのは、年月と推定されました。は良好と判断します。計数汚染度の結果、大型の粒子が比較的多いことが確認されました。計数汚染度はNAS級以上と当社推奨の限界値のNAS級を超えていました。粒子数を詳細に見ると～μmレンジが級、μm以上レンジが級以上となっており、大型の粒子が比較的多いことが確認されました。重量汚染度は良好と判断します。重量汚染度はmg/mlと当社推奨の管理目安のmg/ml以下であり、良好と判断します。機器の潤滑状態採油箇所、採油方法が同様であった場合、摩耗は安定していると判断しますSOAPの結果、鉛を使用した部分の摩耗が確認されました。SOAPの結果、ブッシュやスリーブ軸受に処理された鉛メッキ部の摩耗により発生したと思われる鉛がppm検出され、前回に比較してppm上昇していました。一方、外部から混入したとケイ素がとやや多く検出されました。D－SOAPの結果、鉛を使用した部分の摩耗が確認されました。D－SOAPの結果、ブッシュやスリーブ軸受に処理された鉛メッキ部の摩耗により発生したと思われる鉛が検出され、前回のppmに比較して、ppm減少しました。これは、採油条件や採油時の機器運転状態の差異による場合がありますので、前回採油時の状況をお知らせ下さい。フェログラフィーの結果、今後硬い異物の噛み込みによる摩耗の進行が懸念されました。フェログラフィーの結果、異常摩耗の早期発見パラメータであるIs値は、前回のの乗に比較して変化はなく、摩耗状態は安定していると推定できました。但し、これは、採油箇所、採油方法が前回と同様であった場合ですので、前回の採油箇所及び採油方法をご確認下さい。フェログラフィーの摩耗粒子観察結果で、外部から混入した砂、鉄錆等の異物が多く見られていますので、異物の影響で摩耗が進行する場合が考えられます。摩耗が安定しているのか、或いは、進行しているのかを判断するには、摩耗粒子が平衡濃度に到達する時間以上経過した時点でもう一度分析を実施し、そのデータから確認されることが必要ですので、推奨時間経過後の再分析を推奨します。
報告№109-09136 報告№111-00374 | 分析№109-001160 分析№111-001770 | 111-001770 | 潤滑油は継続使用可能な状態にあると判断します。但し、本設備は精密な濾過機が設置されていることから、以下の対策を推奨します。潤滑油が油清浄機で常時濾過されている主タービンは、全体油量と潤滑油ポンプ吐出量、そして油清浄機の濾過効率などをパラメータとして潤滑状態の評価を行ないます。今回は、油清浄機入口から採取された試料油のみであるため正確な評価は出来ないものの、現在の汚染度から判断すると潤滑状態は正常な状態にあると思われます。今後は、油清浄機の入口と出口の箇所から採油を実施することを推奨します。前回に比較してSOAP／D－SOAPの結果で、鉄濃度に変化はなく、異常摩耗の早期発見パラメータであるフェログラフィーのIs値がのマイナス乗と良好でした。前回に比較して計数汚染度はNAS級からNAS級にランク減少し、良好でした。前回同様に粘度、水分、酸価、IRの各データは良好でした。分析結果は良好と判断します。粘度粘度はmm/sと新油値mm/sに比較して、粘度変化率は+.％で、当社推奨の管理限界値である±％以内にあり、良好と判断します。水分はと当社推奨の管理限界値の以下であり、良好と判断します。全酸価全酸価は.mgKOH/gと新油値の以下であり、良好と判断します。IRIRの結果、油劣化の兆候を示すカルボン酸の吸収が確認されていないことから、良好と判断します。は良好と判断します。計数汚染度計数汚染度はNAS級と当社推奨の管理限界値のNAS級以内にあり、良好と判断します。重量汚染度は.mg/mlと当社推奨の管理限界値のmg/ml以内にあり、良好と判断します。機器の潤滑状態は良好と判断します。SOAPSOAPの結果、油の添加剤成分であるリンが検出されました。摩耗により発生する鉄が検出されていないことから、良好と判断します。D－SOAPD－SOAPの結果、摩耗により発生する鉄が検出されていないことから、良好と判断します。フェログラフィー異常摩耗の早期発見パラメータであるフェログラフィーのIs値がのマイナス乗と良好の範囲にあることから、潤滑状態は正常と判断します。
報告№109-09255 報告№109-09255 | 分析№109-001930 分析№109-001930 | 109-001930 | 今回の採油は、対象設備停止中にドレンプラグから実施しているため、別紙油中粒子の沈降の影響に示すように、油中粒子などの固形物は沈降の影響を受けて分析データが高濃度に出る可能性があることから、このことを踏まえて結果を検討しました。本試料は、高濃度になっていると思われる対象設備停止中のドレンプラグから実施した採油にもかかわらず、分析の結果は全て良好の範囲にあったことから、油は継続使用可能であり、また潤滑状態も正常と判断します。特性低下分析結果は、全項目が良好の範囲にありました。したがって、油の特性低下は認められず良好と判断します。粘度粘度はmm/sと新油値mm/sに対する粘度変化率が-％でした。粘度変化率の推奨管理限界値は、±％以内となっていますが、今回の結果はこの範囲内にあることから、良好と判断します。全酸価全酸価は.mgKOH/gと新油値.mgKOH/gに比較して変化はなく、良好と判断します。酸化安定度酸化安定度は、新油値と比較して十分に残存していることが必要ですが、今回の残存率は新油の％となっており、当社推奨の管理限界値の％以上であったことから、良好と判断します。汚染水分による汚染は確認されず、良好と判断します。水分濃度水分濃度は、当社推奨の管理限界値の以下のppmであり、良好と判断します。摩耗潤滑状態は正常と判断します。異常摩耗の早期発見パラメータであるフェログラフィーのIs値は、潤滑状態が良好と判断できるの乗であったことから、潤滑状態は正常と判断します。
報告№109-09136 報告№110-00054 | 分析№109-001160 分析№110-000189 | 110-000189 | 本試料油の添加剤は、一般に、タービン油に比較して極圧添加剤や摩耗防止剤などの濃度が高く、この影響でRBOT試験の結果が変動する傾向があります。そのため、ギヤ油の余寿命の評価をタービン油と同等の精度で得るには、RBOTの結果に加え、粘度、水分、全酸価、IRなどのデータを総合的に判断することが必要です。分析の結果、今回分析した物理的性状の粘度、水分、全酸価、RBOTは全て良好の範囲にあり、また、IRのチャートからは劣化物は検出されませんでした。潤滑油は継続使用可能な状態にあると判断します。
報告№109-09136 報告№112-00613 | 分析№109-001160 分析№112-002597 | 112-002597_date130129 | 使用油に比較して汚染度は清浄になっていることが確認されました。使用油に比較して計数汚染度はNAS級からNAS級にランク減少し、良好でした。
|  | 100-00773 | 分析の結果、フェログラフィーを除く項目は良好だった。潤滑状態の過酷度を知る指標として用いられているフェログラフィーのIs値は、×のマイナス一乗であり、良好の範囲にある事がわかった。一方、摩耗粒子の形態観察から摩耗粒子の発生原因を知る分析フェログラフィーを行った結果、鉄錆、砂等が見られており、外部から混入した異物が、やや多く観察された。これらの異物は、軸受材料のホワイトメタルより硬度が硬く、そのため、軸受摺動面に噛み込んだ場合、軸受表面の摩耗を発生させる場合があるため、注意が必要である。そのため、再分析により摩耗の進行状況を知る事を推奨する。再分析する時期は、摩耗濃度の平衡到達時間計算の結果から、今回採油時期から週間以上経過していればよく、貴社都合により時期を選んで出来るだけ早目に分析を実施し、摩耗の進行状況を確認されることを推奨する。
報告№106-0227 報告№106-0381 | 分析№106-01279 分析№106-02065 | 106-02065 | トライボ診断の結果、摩耗粒子形態観察で転がり軸受の寿命の指標となるフレーキングの発生は確認されておらず、本軸受は継続使用可能な状態にあると判断します。但し、摩耗粒子形態観察で硬い異物の噛み込みにより発生する切削粒子が比較的多く観察されており、軌道面の微小領域に損傷が発生していると思われます。今後、この損傷が起点となって、フレーキングに進展する場合がありますので、稼働時間が今回の採油から時間程度経過した時点で再度分析を実施し、フレーキングの発生状況を確認されることを推奨します。一方、SOAPの結果で海水に含まれるナトリウム、マグネシウム、D－SOAPの結果でナトリウムが検出されたことから、海水が混入した可能性も考えられました。現時点では海水混入の影響による腐食摩耗は見られませんが、今後、混入した海水の影響で腐食が発生する場合がありますので、早めのグリース交換が必要です。尚、報告書の管理表中に示しているSOAP／D-SOAPは、グリース潤滑の場合、摩耗粒子が均一に分散していないため、測定値が大きく変動することがありますので参考値としてお考え下さい。
報告№109-09136 | 分析№109-001160 | 113-002573 | 潤滑油および対象設備は継続使用可能な状態にあると判断します。但し、今後の摩耗推移を確認するためにも傾向監視を継続することが有効です。定期的な分析今後の摩耗推移を監視するため、定期的な分析実施を推奨します。異常摩耗の早期発見のパラメータであるIs値は、レベルとやや高い値でした。また、潤滑部の摩耗が認められたため、定期的に潤滑油分析を実施し、摩耗推移を監視することが有用と考えます。フェログラフィーで観察された代表的な粒子は、以下の通りです。正常な摩耗粒子・潤滑状態が正常なマイルド摩耗により発生。黒錆・潤滑状態がやや厳しい凝着摩耗により発生。局部的な厳しい金属接触と高い摩擦熱が発生していたことを示します。黒錆は、摩擦面が将来的に異常摩耗へ進展する可能性を示唆しているため、傾向監視が有用と思われます。詳細は、別紙傾向監視が必要な摩耗粒子をご覧ください。コンロッドメタル、クランクメタルの摩耗SOAP-Tでメタルの主成分である錫がppm、ニッケルが.、鉛が、銅がppm検出されたことから、コンロッドメタル、クランクメタルが局所的に摩耗していると推定されました。ディーゼルエンジンのメタルは、別紙コンロッドメタル・クランクメタルの摩耗に示すように、一般的にホワイトメタル層、ニッケル層、銅と鉛の合金であるケルメット層の順に積層構造になっています。今回、ケルメット層の銅、鉛が検出されたことから、ホワイトメタルの一部が摩耗により消失し、その下にあるケルメット層の摩耗が発生している可能性があります。現在のところ低濃度であることから継続使用に支障がない範囲であると判断しますが、今後、摩耗が進行し異常摩耗に進展することを防止するため、傾向分析による摩耗推移の監視が有用です。粘度、水分、酸価、塩基価の各データは良好です。
報告№109-09136 報告№109-09591 | 分析№109-001160 分析№109-003656 | 109-003656 | 、汚染度、潤滑状態は良好でした。潤滑油および対象設備は継続使用可能な状態にあると判断します。尚、本設備には濾過システムがあるとの情報がありますが、フィルタ精度等の詳細な情報がありません。フィルタ精度によっては摩耗粒子が捕捉され、異常な摩耗状態を見落としてしまう可能性がありますので、次回は濾過システムに関する詳細な情報をご提供下さい。
報告№109-09249 報告№112-00274 | 分析№109-001747 分析№112-001108 | 112-001108_date120927 | 潤滑油および軸受は継続使用可能な状態にあると判断します。但し、今後も摩耗の進行を傾向監視するため、以下の対策を推奨します。定期的な分析切削摩耗や凝着摩耗の進行を監視するため、定期的に分析を実施し、分析データによる摩耗の進行状況を確認することを推奨します。軸受メタルの情報提供本設備がすべり軸受である場合、今後軸受メタルの摩耗が進行すると、摩耗程度を評価する必要がありますので、次回分析時には、メタルサイズ、回転数、直近のメタル交換からの運転時間をお知らせください。はフェログラフィーおよびSOAP／D-SOAPの結果から総合的に判断した結果、やや厳しい状態にあると考えられます。フェログラフィー【定量分析：Is値】Is値は異常摩耗の早期発見パラメータのつで、摩耗粒子を定量化するために用います。今回のIs値はの乗とやや高い値でした。フェログラフィー【定性分析：摩耗粒子および摩耗形態観察】分析結果から比較的多く観察された粒子は、以下の通りでした。正常な摩耗粒子・潤滑状態が正常なマイルド摩耗により発生。切削粒子・異物や金属表面の微小突起による切削摩耗により発生。シビア粒子・潤滑状態がやや厳しい凝着摩耗により発生。金属潤滑部が局部的に油膜切れを起していると考えられます。黒錆・潤滑状態がやや厳しい凝着摩耗により発生。金属接触が厳しく、且つ、高い摩擦熱が発生していると考えられます。観察された摩耗粒子の中でも切削粒子は、注意が必要です。切削摩耗は、他の摩耗形態に比較して摩耗進行速度が速く注意が必要で、定期的なトライボ診断による状態監視が必要と考えます。切削摩耗の原因となる混入異物が残留している場合、この異物により切削摩耗が継続して発生する可能性があります。Iカップリング発光分光分析【SOAP／D-SOAP】検出された金属元素から発生箇所を推定すると、以下の通りでした。鉄、鉛、銅、アンチモン、錫、亜鉛・軸受等カルシウム、バリウム、ケイ素、ナトリウム・外部混入異物水分、汚染粒子数、汚染度物重量は共に良好でした。．粘度、全酸価、酸化安定度、有機物・有機化合物の各データは良好でした。分析結果特性低下特性低下に係るパラメータの分析結果は良好と判断します。粘度粘度はmm/sと新油値mm/sに対する粘度変化率は-％で、当社推奨の管理限界値である±％以内にあり、良好と判断します。全酸価添加油の全酸価は、油メーカによって初期値が違うため統一した管理基準を設定するのが困難であることから、当社では管理限界値を設定しておらず、新油分析値との比較及び他の分析項目の結果より全酸価の状態判断を行います。その結果、全酸価は.mgKOH/gと新油値.mgKOH/g以下にあることから、良好と判断します。酸化安定度酸化安定度はminであり、当社推奨の管理限界値のmin以上であることから良好と判断します。有機物・有機化合物有機物・有機化合物は、IRチャートによる新油分析値との比較の結果、cm-付近に劣化の兆候を示すカルボン酸の吸収が確認されていないことから、良好と判断します。色相はLでした。汚染に係るパラメータの分析結果は良好と判断します。水分はppmであり、当社推奨の管理限界値の以下であることから良好と判断します。汚染粒子数はNAS級であり、当社推奨の管理限界値のNAS級以下であることから良好と判断します。汚染度物重量はmg/mlであり、当社推奨の管理限界値のmg/ml以下であることから良好と判断します。摩耗フェログラフィーによる摩耗粒子の観察の結果、潤滑状態が正常な場合に発生する摩耗粒子、異物の噛み込みや金属表面の微小突起により発生する切削粒子、金属潤滑部が局部的に油膜切れを起して発生するシビア粒子、金属接触が厳しく、且つ、摩擦熱が高い場合に発生する黒錆が比較的多く観察されました。異常摩耗の早期発見パラメータであるフェログラフィーのIs値がの乗とやや高く、摩耗粒子の形態観察の結果、潤滑状態が正常な場合に発生する摩耗粒子、異物の噛み込みや金属表面の微小突起により発生する切削粒子、金属潤滑部が局部的に油膜切れを起して発生するシビア粒子、金属接触が厳しく、且つ、摩擦熱が高い場合に発生する黒錆が比較的多く観察されました。金属濃度SOAP法により金属濃度を測定した結果、潤滑箇所で発生する金属接触によって検出される鉛がppm、錫がppm、外部から混入したと思われるバリウムがppm、ケイ素がppm検出されました。金属濃度酸溶解法により金属濃度を測定した結果、潤滑箇所で発生する金属接触によって検出される鉄が、鉛が、銅が、アンチモンが、錫がppm、亜鉛が、外部から混入したと思われるカルシウムが、バリウムが、ナトリウムが検出されました。
報告№105-0043 | 分析№105-00299 | 105-00299 | 濾過前の試料油を分析した結果、摩耗粒子形態観察で金属接触が厳しく、且つ、摩擦熱が高い場合に発生する黒錆が多く観察された。軸受摺動面では、厳しい金属接触が発生しています。今後、更に摩耗が進行することが懸念されます。これらの障害発生に対する弊害を勘案の上、ヶ月以内に再度分析を実施し、汚染状況及び摩耗の進行状況を確認されることを推奨します。
報告№109-09136 報告№114-00217 | 分析№109-001160 分析№114-000725 | 114-000725 | 潤滑油は継続使用可能と判断します。但し、潤滑油は継続使用可能であるものの、RBOT値がminを切っており、酸化防止剤が減少していることが確認されました。継続使用した場合、酸化防止剤が減少することで基油の劣化に進展することが予想されるため、に示す対策を推奨します。対象設備は良好の範囲にあり、対象設備は継続使用可能と判断します。更油の計画、或いは定期的な分析による傾向監視RBOT値の低下が確認されており、今後の継続使用に伴い、酸化防止剤が減少し基油の劣化に進展することが懸念されます。油余寿命の推定値時間を参考にして、更油の計画、或いは定期的な分析による傾向監視を実施することを推奨します。分析結果異常摩耗の早期発見のパラメータであるIs値は-レベルと正常です。また、異常摩耗の兆候を示す摩耗粒子が顕著に観察されなかったことから、は良好と判断します。計数汚染度はNAS級、重量汚染度は.mg/mlと共に当社推奨の管理限界値以下であり、良好です。粘度、水分、酸価、IRの各データは良好です。RBOTの結果、minと当社推奨の管理限界値以上にあるものの、新油値に比較して%と低下していました。別紙RBOTの減少傾向から油の余寿命を求めた結果、対象の潤滑油は直近の更油から起算して稼働時間が時間まで使用可能であると推定されました。
報告№109-09136 報告№111-00411 | 分析№109-001160 分析№111-001940 | 111-001940 | 酸化安定度は、新油値に比較して大きな値であり減少傾向は確認されませんでした。更油から今回採油までのヶ月間で酸化防止剤の消耗は確認されていないことから、継続して使用した場合でも使用条件が同様であれば、次回定検は使用できる可能性が高いと判断します。次回定検時に更油を実施しない場合は、酸化安定度を知るための分析を実施し、余寿命を確認することを推奨します。酸化安定度はminであり、当社推奨の管理限界値のmin以上であることから、良好と判断します。
報告№103-4033 報告№103-4033 | 分析№103-03202 分析№103-03202 | 103-03202 | 本試験は、起動時の水量開度が増加傾向を示しているため、上部・スラスト軸受潤滑油を分析し、分析結果から、水量開度増加の原因を調査することを目的としました。原因の推定分析の結果、起動時の水量開度が増加傾向を示している原因は、油の添加剤成分がスラッジ化し、そのスラッジが軸受摺動面に固着し、静摩擦係数を上昇させ、その結果起動トルクを増大させている。起動時、回転し始めの低周速時にスラストランナーとスラストメタル摺動面への油の供給量が少なく、十分な油膜形成がしにくい状態となり微小領域で金属接触が発生し、起動トルクを増大させている。以上の点が考えられました。これらのことは、D－SOAPの結果、モービルDTEヘビーメディアムJの添加剤成分である亜鉛が.検出されたこと。重量汚染度がmg/mlと推奨基準値を超えていること。フェログラフィーの結果、高面圧、高温下で発生するフリクションポリマが多くみられたこと。以上のことから判断しました。今後の対策今後の対策は、スラッジの除去が必要です。除去方法は、スラッジを無害化できる清浄分散剤の投与と濾過が有効です。清浄分散剤は、他電力で数多く実績のある当社製清浄分散剤のTS－を推奨します。銅の溶出銅がSOAPでppm、D－SOAPで検出されていました。この原因は以下のことが考えられます。冷却用蛇管にフィンがついていた場合、振動により摩耗する。油の添加剤成分である亜鉛と銅が反応して銅が溶出する。及びの現象が同時に起こる。等が考えられます。冷却蛇管が溶解、又は、摩耗している場合、蛇管にピンホールが発生することに注意が必要です。この場合、潤滑油に水分が混入しますので、水分値の増加により確認できます。更に、油中の銅濃度が以上になった場合、別添資料鉱油の酸化に対する金属触媒の影響に示すとおり油の劣化速度が加速しますので、銅濃度は以下で管理されることを併せて推奨します。
報告№109-09136 報告№110-00400 | 分析№109-001160 分析№110-001838 | 110-001838 | 摩耗状態前回に比較してSOAP／D－SOAPの結果、鉄濃度に大きな変化はありませんでした。汚染度前回に比較して計数汚染度はNAS級からNAS級にランク減少し、良好でした。重量汚染度も.mg/mlから.mg/mlに減少し、良好でした。IRは良好でした。潤滑油および対象設備は継続使用可能な状態にあると判断します。
報告№103-6121 | 分析№103-02167 | 103-02167 | オーバーホール後に初期試験を実施した結果、初期のなじみ摩耗が発生していたと考えられます。今回のようになじみ過程でシビア粒子、球状粒子が観察された場合は、なじみ過程が正常に終了していない場合があり、異常摩耗に進展することも懸念しなければなりません。なじみ過程が正常な状態で終了した場合、シビア粒子、球状粒子は観察される事が少なく、従って、今回のなじみ過程では、局部的な金属接触がごく一部で発生したと考えられます。この接触が、既に正常な状態に推移しているか、或いは、進行しているのかを確認するためには、ヶ月毎に回目の初期試験を実施されることを推奨します。これらのことは、異常摩耗の早期発見パラメータであるフェログラフィーのIs値が、の乗と高く、摩耗粒子の形態観察の結果、金属接触が厳しい場合に発生するシビア粒子、摩擦熱が高い場合に発生する球状粒子、外部から混入した砂が多く観察されたこと光学顕微鏡写真に示すように、外部から混入した鉄錆・砂が多く見られたこと以上のことから判断しました。尚、RBOTが前回に比較し、min上昇したのは、油種を変更し、新油の充填を行ったためです。今後は、今回のRBOT値をもとにデータ管理を行います。
報告№108-5071 報告№111-00279 | 分析№108-02721 分析№111-001330 | 111-001330 | 潤滑油は継続使用可能な状態にあると判断します。但し、今後は障害予防を目的に以下の対策を推奨します。消泡性能が低下した場合、ギヤ歯面での油膜形成に影響が出て摩耗の発生が進展することがあります。今後は消泡性能低下の影響により摩耗が進展する可能性がありますので、フェログラフィーおよびSOAP-Tを追加することを推奨します。泡立ち試験の結果は、-と新油値が-であるのに比較して高い値となっていたことから、消泡性能が低下していることが分かりました。今後の使用状況によっては油の酸化劣化が進行したり、ギヤ歯面およびベアリング軌道面で油膜切れが発生したりする場合があるため、消泡剤の添加による消泡性能の改善など何らかの対応が必要になると思われます。分析結果泡立ち試験の結果、消泡性能が低下していることが確認されました。粘度粘度はmm/sと新油値mm/sに比較して、粘度変化率は-％で、当社推奨の管理限界値である±％以内にあり、良好と判断します。泡立ち試験泡立ち試験は-と新油に比較して高い値でした。水分はppmと当社推奨の管理限界値の以下であり、良好と判断します。全酸価全酸価は.mgKOH/gと新油値.mgKOH/gに比較して高いものの、IRの結果で油劣化の兆候を示すカルボン酸の吸収が確認されていないことから、良好と判断します。
報告№104-0214 | 分析№104-01535 | 104-01535 | トライボ診断により、機器軸受の潤滑状態、潤滑油の劣化状態を診断することを目的としました。分析の結果、前回同様にベアリング軌道面や転動面ですべりを伴う摩耗が発生し、これが進行しつつあることが確認されました。直ちにベアリングの損傷に至る状況ではありませんが、軌道面や転動面に発生した損傷が起点となって、フレーキングに進展することが懸念されるため、定期的にトライボ診断を実施し、摩耗の進行状況を確認して下さい。このことは、前回の採油時にほぼ全量更油されているにもかかわらず、計数汚染度がNAS級となっていること異常摩耗の早期発見パラメータであるIs値がのマイナス乗と前回と変化がなかったが摩耗の形態観察の結果、すべり摩擦により発生した摩耗粒子がやや多く見られること以上のことから判断しました。
報告№105-0402 | 分析№105-02641 | 105-02641 | トライボ診断により、機器軸受の潤滑状態、潤滑油の劣化状態を診断することを目的としました。分析の結果、ウォームギヤ歯面での摩耗は、摩耗粒子の形態からマイルドな状態で進行している事が確認されたことからウォームギヤは継続使用可能と判断します。但し、今後更に摩耗が進行し、ギャップの増大に伴い摩耗速度が増加する場合があるため、定期的に分析を実施し、摩耗の進行状況を確認することを推奨します。このことは、フェログラフィーの結果、異常摩耗の早期発見パラメータであるIs値がの乗と良好の範囲にあることギヤ歯面及び転がり軸受で発生したマイルド状態で発生する摩耗粒子が多く観察されたこと以上のことから判断しました。
報告№109-09136 報告№111-00647 | 分析№109-001160 分析№111-003238 | 111-003238 | 潤滑油は継続使用可能な状態にあると判断します。前回同様に粘度、全酸価、IR、RBOTの各データは良好でした。油の余寿命は、使用油の使用期間または使用時間が不明であったため、ご依頼の油の余寿命に関する検討は行えませんでした。但し、分析の結果で新油値がminであったことから、使用期間を仮にヶ月間と仮定すれば余寿命は十二分にあると言えます。可能であれば、使用期間、あるいは使用時間の情報をご提供下さい。前回同様に水分は良好でした。
報告№108-7004 報告№108-7004 | 分析№108-00446 分析№108-00446 | 108-00446 | 分析の結果、全てのデータが良好であることから、この油は継続使用可能であり、潤滑状態も正常と判断します。【】は良好と判断します。粘度は良好と判断します。粘度は.mm/sと新油値.mm/sに比較して、粘度変化率は+％で、当社推奨の管理限界値である±％以内にあり、良好と判断します。水分は良好と判断します。水分はppmと当社推奨の管理限界値の以下であり、良好と判断します。全酸価は良好と判断します。全酸価は.mgKOH/gと新油値.mgKOH/gに比較して高いものの、IRの結果、油劣化の兆候を示すカルボン酸の吸収が確認されていないことから、良好と判断します。IRの結果、良好と判断します。IRの結果、油劣化の兆候を示すカルボン酸の吸収が確認されていないことから、良好と判断します。RBOTは新油との比較が必要です。RBOTはminでした。当社に新油データがないため判定することができませんでした。新油との比較が必要ですので、現在使用している保有の新油をご提供下さい。【】は良好と判断します。計数汚染度は良好と判断します。計数汚染度はNAS級と当社推奨の管理限界値のNAS級以内であり、良好と判断します。重量汚染度は良好と判断します。重量汚染度は.mg/mlと当社推奨の管理限界値のmg/ml以内であり、良好と判断します。粒度分布は以下の通りでした。粒度分布は油中粒子濃度が低く、適正な散乱強度がえられず正確な測定ができませんでした。【機器の潤滑状態】機器の潤滑状態は正常と判断します。SOAPによる油中金属濃度の結果、良好です。SOAPによる油中金属濃度の結果、錫、油の添加剤成分であるリンが検出されました。SOAPによる油中金属濃度の結果、良好です。SOAPによる油中金属濃度の結果、鉄、鉛、錫、外部から混入したと思われるカルシウム、アルミニウム、ナトリウムが検出されました。フェログラフィーの結果は良好です。異常摩耗の早期発見パラメータであるフェログラフィーのIs値がのマイナス乗と良好の範囲にあり、潤滑状態は正常と判断します。
報告№109-09249 報告№111-00162 | 分析№109-001747 分析№111-000841 | 111-000841 | 潤滑油は継続使用可能な状態であり、また運転中における潤滑状態も正常であったものと判断します。本試料油は、汚染や摩耗に関するデータが異常として出やすいドレンプラグから採油されたにもかかわらず、分析結果の全ての分析項目の値が当社推奨の管理基準値を満たしており、新油分析値との比較結果も問題となる値はありませんでした。分析結果特性低下特性低下に係るパラメータの分析結果は良好と判断します。粘度粘度はmm/sと新油値mm/sに対する粘度変化率は-％で、当社推奨の管理限界値である±％以内にあり、良好と判断します。全酸価添加タービン油の全酸価は、油メーカによって初期値が違うため統一した管理基準を設定するのが困難であることから、当社では管理限界値を設定しておらず、新油分析値との比較及び他の分析項目の結果より全酸価の状態判断を行います。その結果、全酸価はと新油値.mgKOH/gに比較して若干高くなっていますが、IRチャートに示すように劣化の兆候として現れるカルボン酸などの有機物・有機化合物の発生が確認されていないことから、良好と判断します。酸化安定度酸化安定度はminであり、当社推奨の管理限界値のmin以上であることから良好と判断します。有機物・有機化合物有機物・有機化合物は、IRチャートによる新油分析値との比較の結果、cm-付近に劣化の兆候を示すカルボン酸の吸収が確認されていないことから、良好と判断します。色相はLであり、新油値のL.に比較して大きな変化はないことから、良好と判断します。汚染に係るパラメータの分析結果は、汚染粒子数がやや高い値でした。水分は.ppmであり、当社推奨の管理限界値の以下であることから良好と判断します。汚染粒子数はNAS級であり、当社推奨の管理限界値のNAS級以内であるものの、やや高い値でした。汚染度物重量は.mg/mlであり、当社推奨の管理限界値のmg/ml以内であることから良好と判断します。摩耗フェログラフィーによる摩耗粒子の観察の結果、潤滑状態が正常な場合に発生する摩耗粒子、外部から混入したと思われる鉄錆等が比較的多く観察されました。異常摩耗の早期発見パラメータであるフェログラフィーのIs値がの乗とやや高く、摩耗粒子の形態観察の結果、潤滑状態が正常な場合に発生する摩耗粒子、外部から混入したと思われる鉄錆等が比較的多く観察されました。金属濃度SOAP法により金属濃度を測定した結果、潤滑箇所で発生する金属接触によって検出される鉛がppm、外部から混入したと思われるリン、亜鉛がppm、ケイ素がppm検出されました。金属濃度酸溶解法により金属濃度を測定した結果、潤滑箇所で発生する金属接触によって検出される鉄が、鉛が、錫が、外部から混入したと思われるカルシウム、ナトリウムが検出されました。
報告№109-09136 報告№111-00497 | 分析№109-001160 分析№111-002288 | 111-002288 | 潤滑油は継続使用可能な状態にあると判断します。粘度、全酸価、IR、RBOTの各データは良好でした。油の余寿命は、使用油の使用期間または使用時間が不明であったため、ご依頼の油の余寿命に関する検討は行えませんでした。ただし、分析の結果で新油値がminであったことから、使用期間を仮にヶ月間と仮定すれば余寿命は十二分にあると言えます。可能であれば、使用期間、あるいは使用時間の情報をご提供下さい。水分は良好でした。
報告№108-0227 報告№108-0227 | 分析№108-01664 分析№108-01664 | 108-01664 | 分析の結果、摩耗粒子の形態観察で金属接触が厳しく、且つ、摩擦熱が高い場合に発生する黒錆がやや多く観察されたことから、軸受摺動面では厳しい金属接触が発生していることが分かりました。更にフィルタ表面の異物観察で外部から混入したと思われる鉄錆、砂等が観察されました。SOAP／D－SOAPで軸受の摩耗を示す錫が検出されていないことから、潤滑状態は正常な状態にあると思われますが、今後これらの異物が軸受摺動面に噛み込み摩耗が進行することが懸念されるため、念のため、ヶ月後に再度分析を実施し、汚染度および摩耗の進行状況を確認されることを推奨します。次回からの採油は、採油器などを使用して外部からの影響が極力少ない採油方法で採油されることを推奨します。は良好と判断します。粘度は良好と判断します。粘度は.mm/sと新油値mm/sに比較して、粘度変化率は+％で、当社推奨の管理限界値である±％以内にあり、良好と判断します。水分は良好と判断します。水分は.ppmと当社推奨の管理限界値の以下であり、良好と判断します。全酸価は良好と判断します。全酸価は.mgKOH/gと当社推奨の管理限界値の.mgKOH/g以内であり、良好と判断します。IRの結果、良好と判断します。IRの結果、油劣化の兆候を示すカルボン酸の吸収が確認されていないことから、良好と判断します。は良好と判断します。計数汚染度は良好と判断します。計数汚染度はNAS級と当社推奨の管理限界値のNAS級以内であり、良好と判断します。重量汚染度は良好と判断します。重量汚染度は.mg/mlと当社推奨の管理限界値のmg/ml以内であり、良好と判断します。機器の潤滑状態フェログラフィーの結果、金属接触が厳しく、且つ、摩擦熱が高い場合に発生する黒錆が多く観察されました。SOAPの結果は良好です。SOAPの結果、油の添加剤成分として混入している場合があるリンがppm検出されました。軸受の摩耗を示す錫が検出されていないことから、良好と判断します。D－SOAPの結果は良好です。D－SOAPの結果、鉄が、外部から混入したと思われるカルシウム、ナトリウムが共に検出されました。軸受の摩耗を示す錫が検出されていないことから、良好と判断します。フェログラフィーの結果、金属接触が厳しく、且つ、摩擦熱が高い場合に発生する黒錆が多く観察されました。異常摩耗の早期発見パラメータであるフェログラフィーのIs値がと良好の範囲にあるものの、摩耗粒子の形態観察の結果、フェログラフィーの結果、金属接触が厳しく、且つ、摩擦熱が高い場合に発生する黒錆が多く観察されました。
報告№108-6005 報告№108-0037 前回分析でＢ号機のベアリングを交換することを推奨した。しかし、９月の定期点検までベアリングを交換することが出来ないため、このまま運用することになった。 | 分析№108-00106 分析№108-00202 | 108-00202 | 前回から摩耗の進行状況を確認する。分析の結果、摩耗の安定が確認され、潤滑油も継続使用可能と判断します。但し、前回同様に潤滑状態は厳しいことから、月の定期点検までの間、ヶ月に回分析を実施し、潤滑状態を注意深く傾向の変化を監視することを推奨します。尚、を示す粘度、水分、IRは良好でした。全酸価は、新油データとの比較が必要ですが、当社に新油データがないため比較することはできませんでした。しかし、IRの結果で油劣化の兆候を示すカルボン酸の吸収が確認されていないことから、油劣化は確認されず、この油は継続使用可能と判断します。これらのことは、前回に比較して、計数汚染度は等級に変化はないものの、SOAPの鉄濃度に変化はなく、D-SOAPの鉄濃度が減少していたこと異常摩耗の早期発見パラメータであるフェログラフィーのIs値がの乗から乗に桁減少したものの、摩耗粒子の形態観察の結果、異物の噛み込みにより発生する切削粒子、疲労摩耗粒子が多く観察されたこと以上のことから判断しました。
報告№105-6050 報告№105-0304 | 分析№105-01529 分析№105-01942 | 105-01942 | 分析の結果、摩耗粒子形態観察で転がり軸受の寿命の指標となるフレーキングに進展するマイクロフレーキングが確認されました。今後、さらに進行することが懸念されるため、今回の採油から稼働時間が時間程度稼動した時点で再度分析を実施されることを推奨します。尚、SOAPの結果で、海水に含まれるナトリウム、マグネシウムが検出されたことから、海水が混入した可能性があります。今後、海水の影響で腐食が発生する場合がありますので、早目にグリース交換を計画すると共に、定期的に分析を実施し腐食の有無を確認されることを併せて推奨します。報告書の管理表中に示しているSOAP／D-SOAPは、グリース潤滑の場合、摩耗粒子が均一に分散していないため、測定値が大きく変動することがありますので参考値としてお考え下さい。
報告№109-09170 報告№109-09170 | 分析№109-001388 分析№109-001388 | 109-001388_修正 | ポンプの運転中に油面計のレベルが見えないくらいに変色する。潤滑油を交換してもすぐに変色する。潤滑油の分析結果から、変色原因を調査する。変色の原因一般に、潤滑油が変色する原因は以下のつが挙げられます。摩耗粒子の発生油の劣化汚染粒子の混入潤滑油の分析結果から、これらの推定される変色原因を検討しました。摩耗粒子の発生増加本試料油で発生していた摩耗形態は、切削摩耗と凝着摩耗でした。切削摩耗は、油膜に入り込んだ摩耗粒子や外部から混入した砂等の硬い異物のや発生した摩耗粒子などが油膜に入り込み異物の角の切削作用で発生するもので、する切削摩耗や凝着摩耗は、しゅう動面の油膜が局部的に破断し、油膜切れよる厳しい金属接触が起きてで発生することが分かっています。する凝着摩耗により発生した摩耗粒子が確認され、観察された鉄系および銅系粒子は、これらの粒子は、このふたつの摩耗形態で発生したもの鉄系および銅系粒子であり、摩耗粒子の発生はこれらが原因であることがした。以上のことから、軸受油槽内部で鉄系および銅系の摩耗粒子が発生していることが確認されました。油の劣化全酸価は、新油に比較して変化しておらず、はなく、またIRの結果でも油劣化の兆候を示すカルボン酸の吸収はが確認されていないことから、潤滑油のは劣化していないことが分かりました。は確認されませんでした。汚染粒子の増加摩耗粒子の形態観察およびフィルタ表面の異物観察で、観察された多くの粒子は内部で発生した金属粒子であり、外部から混入したと思われる砂等の異物はわずかでした。観察されたものの、観察された多くは内部で発生した金属粒子でした。以上のことから、潤滑油が変色した要因は、摩耗粒子の増加によりおよび汚染度が上昇したため粒子の増加によるものと考えられましたす。摩耗粒子の形態と材質から、摩耗の発生箇所は発生している摩耗粒子は、銅系粒子が黄銅を使用しているオイルリング、と鉄系摩耗粒子が低炭素鋼を使用しているオイルリングリテーナーとの摩耗により発生したものと考えられますした。オイルリングが摩耗する原因は、オイルリングの回転バランスがやや悪くなるなど、オイルリングが円滑に回転せず主軸の回転とともに左右に触れ回ることでリテーナーに接触し、結果としてリングやリテーナーが摩耗していることが考えられます。対策オイルリングの点検オイルリングが円滑に回転するためのバランス調整が必要と思われます。一般に、長期使用したり、起動停止が頻繁なオイルリングは、主軸との接触部が一様な摩耗ではなく偏摩耗していることが多く、そのため、回転バランスが悪くなることがあります。主軸から外してバランスを確認することが必要と推定されます。充填油の清浄度管理オイルリングの摩耗は、給油時の汚染度に大きく影響を受けることがあります。そのため、充填時の潤滑油汚染度はNAS級程度の清浄度にする必要があります。オイルバスの清掃変色の原因である鉄系および銅系粒子は、更油を実施しただけでは油槽底部に残留する場合が多く、残留していた場合すると、更油後も比較的短期間で潤滑油に混入し、結果として変色が確認されます。本設備は、油量が.Lと少量ですので、更油を実施する際には、油槽内を油性洗浄液などで粒子が残留しないように清浄に清掃し、充填する新油はNAS級以上の清浄度にして使用することを推奨します。オイルリング回転状況確認また今後は、日常点検の際にオイルリングの回転状況を確認することも併せて推奨します。摩耗形態の中で特に切削摩耗は、異物が混入していない状態に比較して摩耗進行速度が速く注意が必要です。転がり軸受で切削摩耗が発生した場合、切削摩耗により生じた軌道面の損傷が起点となって転がり軸受の寿命となるフレーキングに進展し寿命が分の程度に低下することも知られていますので、油槽内の清掃は入念に実施することが必要です。汚染度、潤滑状態、）汚染度・パラメータ：計数汚染度重量汚染度光学顕微鏡各パラメータの説明、分析目的については添付資料を参照計数汚染度が当社推奨の管理限界値に到達し、汚染物の中には～μmサイズの摩耗粒子が多く確認されました。計数汚染度計数汚染度は、NAS級と当社推奨の管理限界値のNAS級に到達していました。本試料油は、採油量が少なかったため参考値としてお考え下さい。EMBEDExcel.Sheet.重量汚染度がmg/mlと当社推奨の管理限界値mg/ml以内にあり、良好と判断します。本試料油は、採油量が少なかったため参考値としてお考え下さい。EMBEDExcel.Sheet.光学顕微鏡観察フィルタグラムで～μmサイズの摩耗粒子が多く観察されました。）潤滑状態・パラメータ：摩耗診断油中金属濃度）各パラメータの説明、分析目的については添付資料を参照摩耗粒子診断で異常摩耗の早期発見パラメータであるIs値がの乗とやや高く、潤滑状態はやや厳しい状態にあることが分かりました。摩耗粒子の観察結果で切削摩耗と凝着摩耗が確認され、また、フィルタ表面の異物観察で～μmサイズの摩耗粒子が観察されました。SOAPで鉄および銅が比較的多く検出されたことから、潤滑状態がやや厳しくなったのは、オイルリングおよびオイルリングリテーナーの摺動部で油膜切れが発生したためと考えられました。一方、ケイ素がppm検出されています。一般に、潤滑油中からケイ素が検出された場合の原因として、油の消泡剤として使用されるシリコン系の添加剤が検出されるフェログラフィーおよびフィルタ表面の異物観察で砂が多く観察され、これが検出されるシリコングリースをシール部に塗布している場合、このシリコングリースが潤滑油に混入して検出されるなどが挙げられますが、今回の原因は、またはの可能性が考えられます。およびについては、分析結果では確認することが出来ませんので、原因を絞込むため、消泡剤の投与をしていないか、また、シリコングリースを使用している箇所があるかについてご確認下さい。摩耗診断異常摩耗の早期発見パラメータであるフェログラフィーのIs値がの乗とやや高く、摩耗粒子の形態観察では異物の噛み込みにより発生する切削粒子、金属接触が厳しい場合に発生するシビア粒子が非常に多く観察されました。油中金属濃度をご参照ください。）油中金属濃度で鉄、鉛、銅、ケイ素が比較的多く検出されました。）・パラメータ：粘度全酸価IRを示す粘度、全酸価、IRの各データが良好の範囲にあることから、この油は継続使用可能と判断します。粘度粘度は、mm/sと新油値mm/sに比較して、粘度変化率は+％と当社推奨の管理限界値の±％以内にあり、良好と判断します。全酸価全酸価は、.mgKOH/gと新油値.mgKOH/gに比較して高いものの、IRの結果で油劣化の兆候を示すカルボン酸の吸収が確認されていないことから、良好と判断します。IRIRによる分析の結果、IRチャートに示すように新油に比較して成分の変化はなく、良好と判断します。
報告№109-09448 報告№109-09448 | 分析№109-002866 分析№109-002866 | 109-002866 | 摩耗状態異常摩耗の早期発見パラメータであるフェログラフィーのIs値は、潤滑状態が良好な状態にあることを示すの乗であり、点検を要する摩耗粒子が観察されておらず、現在のところ継続使用は可能な状態にあると判断できます。この状態で検出された油中金属は、その多くが鉄であり、これらは摩耗粒子の観察結果から疲労摩耗であることが分かりました。疲労摩耗は、スパイラルベベルギヤの歯面で発生していると推定されますが、発生箇所が歯面の微小領域であることから、現在のところ、継続使用は可能と判断できます。バックラッシ減速機の構造から、最も負荷が大きく、摩耗が進行しやすい箇所をスパイラルベベルギヤとスパイラルベベルピニオンと推定し、この部分のバックラッシを求めました。提供していただいた図面には歯幅が記載されておらず、また、更油後の稼働時間も不明であったため、歯幅mmと、更油後の稼働時間を時間と仮定してバックラッシを計算しました。その結果、減速機のギヤ歯面に摩耗が集中していたと仮定した場合、バックラッシの増加は初期値からμm増加したと推定されました。バックラッシ増加分の上限値はメーカにより差異はあるものの、当社が推奨するバックラッシは一般に推奨されるμmを目安にしており、今回のデータはこの値に比較して十分に小さい値であることがわかります。汚染度計数汚染度がNAS級とやや汚染されていました。汚染度が高い要因は、摩耗によるものと思われます。を示す粘度、水分、全酸価、IRの各データは良好でした。結論ゲート機器の潤滑箇所の摩耗診断分析結果から摩耗が発生している箇所はギヤ歯面であり、摩耗形態は疲労摩耗であることが分かりました。この摩耗形態は、ギヤ歯面に荷重が繰り返しかかることにより、歯面の表面下で材料が疲労して剥離します。歯面に加わる荷重が過大である場合、観察される摩耗粒子は今回より大きな粒子が発生します。分析結果から推定されたバックラッシの増加分はμmでしたが、このバックラッシは、一対の歯車の噛み合いを円滑にするための、ピッチ円周上での歯面間の遊びです。この値が過大になると振動や騒音の原因となるため、ギヤの摩耗状態を判断するためには重要なパラメータです。今回観察された摩耗粒子は、μmサイズの微小な粒子が支配的であることから、バックラッシの値は小さいと判断できます。バックラッシの計算時に仮定した稼働時間や歯幅などの数値が正確であれば、本減速機は継続使用可能と判断できます。整備の必要な箇所の検討整備が必要な箇所は、本分析結果から確認されませんでした。しかし、分析結果から僅かではありますがギヤの摩耗が進行していることが確認されていますので、今後は定期的に潤滑油分析を実施し、その結果から摩耗の進行状況を確認することにより、整備の必要の有無を監視する方法が有用と思われます。潤滑油の劣化度診断一般的に潤滑油が劣化した場合、油の外観は黒褐色になり、粘度や全酸価が上昇しスラッジ等が発生します。また、その過程では劣化の兆候を示すカルボン酸の吸収がIRで確認できます。今回のは、全てのデータが良好の範囲にあり、潤滑油の劣化は確認されなかったことから、継続使用可能であり、交換の必要はないと判断します。潤滑管理の方法現在の潤滑油は年使用していますが、年間使用したにもかかわらず劣化が確認されなかったことから、本設備の潤滑油は少なくても更油後年間は使用できることが分かりました。潤滑油の交換時期の判断は、今回の分析だけでは予測することは困難ですが、定期的に分析を実施し、その結果の傾向から劣化の進行状況を確認することで容易に可能になります。現在のところ潤滑部は継続使用可能な状態にあると思われますが、今後は疲労摩耗が進行する場合がありますので、定期的に分析を実施し、摩耗の進行状況を確認されることを推奨します。次回分析の時期を理論的に求めたところ、最短で約時間となります。この時間は、油中汚染物が均一になるために必要とする時間であり、この時間を経過すれば、再分析の結果から状態の傾向を確認することが可能となりますので、これを参考に次回分析時期を検討されることを推奨します。尚、定期的な分析を実施する際には、に関する分析項目の実施を推奨します。今回の分析結果からは、油劣化の進行は確認されていませんが、定期的な分析により潤滑油の交換時期を管理することが可能となります。は良好と判断します。粘度粘度はmm/sと新油値mm/sに比較して、粘度変化率は-％で、当社推奨の管理限界値である±％以内にあり、良好と判断します。水分は.ppmと当社推奨の管理限界値の以下にあり、良好と判断します。全酸価全酸価は.mgKOH/gと新油値.mgKOH/gに比較して高いものの、IRの結果で油劣化の兆候を示すカルボン酸の吸収が確認されていないことから、良好と判断します。IRIRの結果、油劣化の兆候を示すカルボン酸の吸収が確認されていないことから、良好と判断します。計数汚染度はやや高い値でした。計数汚染度計数汚染度はNAS級と当社推奨の管理限界値のNAS級以内にあるものの、やや高い値でした。重量汚染度はmg/mlと当社推奨の管理限界値のmg/ml以内にあり、良好と判断します。機器の潤滑状態摩耗粒子の形態観察の結果、マイルド摩耗粒子、異物の噛み込みなどにより発生する切削粒子、金属接触が厳しい場合に発生するシビア粒子、局部的に高圧・高温となる場合に発生するフリクションポリマが比較的多く観察されました。SOAPによる油中金属濃度SOAPによる油中金属濃度の結果、油の添加剤成分であるリン、外部から混入したと思われるナトリウムが検出されました。SOAPによる油中金属濃度SOAPによる油中金属濃度の結果、鉄、油の添加剤成分であるリン、外部から混入したと思われる亜鉛、カルシウム、ナトリウムが検出されました。摩耗粒子診断異常摩耗の早期発見パラメータであるIs値がの乗と良好の範囲にあるものの、摩耗粒子の形態観察の結果、マイルド摩耗粒子、異物の噛み込みなどにより発生する切削粒子、金属接触が厳しい場合に発生するシビア粒子、局部的に高圧・高温となる場合に発生するフリクションポリマが比較的多く観察されました。
報告№109-09136 報告№111-00576 | 分析№109-001160 分析№111-002710 | 111-002710 | 軸受は継続使用可能な状態にあると判断します。但し、グリースはちょう度の上昇がみられ、軟化していることが確認されました。さらに今後も摩耗の進行を傾向監視するため、以下の対策を推奨します。グリースの交換今後、グリースの漏洩や油膜切れの発生が懸念されるため、グリースを交換されることを推奨します。定期的な分析凝着摩耗の進行を監視するため、定期的に分析を実施し、摩耗の進行状況を確認することを推奨します。フェログラフィー摩耗粒子の形態で比較的多く観察された粒子は、潤滑状態が正常な場合に発生する摩耗粒子金属潤滑部が局部的に油膜切れを起して発生するシビア粒子金属接触が厳しく、且つ、摩擦熱が高い場合に発生する球状粒子でした。このような摩耗粒子が観察された場合には、潤滑部では正常なマイルド摩耗潤滑状態がやや厳しい凝着摩耗が発生していることが分かります。観察された摩耗粒子の中でも球状粒子は、異常摩耗の兆候を示す形態のパラメータで、この摩耗粒子が発生する場合、潤滑状態に注意が必要です。球状粒子の発生原因は、一般に、Ⅰ.溶接工事、溶接作業などによる溶接スパッタの混入Ⅱ.電食による発生Ⅲ.厳しい金属接触による摩耗が考えられます。球状粒子の発生原因が、Ⅰの溶接スパッタの混入であれば、今後増加しないと思われますが、Ⅱ、Ⅲが考えられる場合は、原因を取り除かなければ球状粒子は増加すると考えられます。Iカップリング発光分光分析供試グリースを分析した結果、検出された金属元素は、SOAPの結果表に示すように、鉄、鉛、錫、リン、亜鉛、カルシウム、バリウム、アルミニウム、ナトリウムでした。これらの検出された金属元素から発生箇所を推定すると鉄、鉛、錫・軸受等リン、亜鉛・グリース添加剤カルシウム、バリウム、アルミニウム、ナトリウム・増ちょう剤等であると思われます。このうち、機械部品が摩耗したと思われる元素はのグループです。グリースの物理的性状滴点、全酸価、IRの各データは良好でした。一方、ちょう度は、と当社推奨の管理上限値のより高くなっており、グリースが軟化していることが分かりました。軟化したグリースを使用した場合、グリースの漏洩や軸受等で油膜切れが発生することが懸念されます。
報告№109-09136 報告№112-00588 | 分析№109-001160 分析№112-002433 | 112-002433_date130228 | 、汚染状態、摩耗状態ポンプ減速機と潤滑油は、継続使用可能な状態であるため、分解点検の必要はないと判断します。但し、観察された油中粒子には、異物の切削作用の影響で発生する切削摩耗や、繰返し応力による疲労摩耗で発生した摩耗粒子が観られたことから、今後の摩耗進行を傾向監視するため、＜以下のに示す＞対策を推奨します。余寿命予測フェログラフィーのIs値は、前回に比較しての乗から乗に桁低下し、安定した潤滑状態になっていることがわかります。このような安定した潤滑状態では、異常な方向に向かう上昇角を示さないことからIs値による余寿命予測はできませんが、前回と今回の摩耗形態や摩耗サイズの粒度分布、金属摩耗量、油中汚染物の影響や潤滑性状の確認や比較等の過程を経た結果から総合的に判断すると、少なくとも年程度の間は継続して使用が可能な状態にあると判断します。異種油の混入および油名の確認分析データから新油と一致しないデータが確認されたことから、異種油の混入または油名が違っている可能性があります。油は設備の条件にあった適正な性能のものを使用することが重要であるため、異種油の混入の有無、油名を再確認することを推奨します。定期的なトライボ診断トライボ診断は、潤滑油を分析し、潤滑油の性状を調査して継続使用が可能か、更油すべきかの評価を行うことはもとより、ギヤや転がり軸受、すべり軸受などの潤滑状態も評価する設備診断技術ですが、農業用の設備では稼働率にもよるものの年に回程度の診断により、そのデータの変化から異常の兆候を早期に発見することや、分解点検の必要性を判断することが可能となります。今回の分析データでは、潤滑油中に摩耗速度の早い摩耗形態の切削摩耗および疲労摩耗が確認されたことから、今後も定期的な分析診断により設備状態を把握することを推奨します。バックラッシによる評価トライボ診断では、バックラッシの増加量を分析結果から計算できますので、構造が確認できる図面、ギヤの形式、歯形、モジュール、歯数、歯幅、油入替後の稼働時間ならびに分解点検後の稼働時間をお知らせ下さい。計算結果をご報告いたします。はフェログラフィーおよびSOAP-Tの結果から総合的に判断した結果、傾向管理が必要な状態にあると考えられます。フェログラフィー【定量分析：Is値】Is値は異常摩耗の早期発見パラメータのつで、摩耗粒子を定量化するために用います。Is値は前回に比較しての乗から乗に低下し、低い値でした。フェログラフィー【定性分析：摩耗粒子および摩耗形態観察】分析結果から比較的多く観察された粒子は、以下の通りでした。正常な摩耗粒子・潤滑状態が正常なマイルド摩耗により発生。切削粒子・異物や金属表面の微小突起による切削摩耗により発生。疲労摩耗粒子・繰返し応力を受けて発生。観察された摩耗粒子の中でも切削粒子は、注意が必要です。減速機で切削摩耗が発生した場合、減速機内部で使用されている転がり軸受が切削摩耗により生じた軌道面の損傷が起点となって、寿命が分の程度に低下することがあることから、切削摩耗には十分注意する必要があります。切削摩耗の発生原因となる混入異物が残留している場合、この異物により切削摩耗が継続して発生する可能性があります。Iカップリング発光分光分析【SOAP-T】検出された金属元素から発生箇所を推定すると、以下の通りでした。鉄、錫・ギヤ、軸受等リン・添加剤亜鉛、カルシウム、ナトリウム・外部混入異物SOAP-Tの結果、亜鉛、カルシウムが比較的高い値でした。亜鉛、カルシウムは、添加剤として添加されている油種がありますが、使用油であるスーパーマルパスDXには、リンのみ添加されていることから、異種油が混入したか、或いは、油名が違う可能性が考えられます。は良好と判断します。計数汚染度計数汚染度は、NAS級と当社推奨の管理限界値NAS級以下にあり、良好と判断します。重量汚染度は、.mg/mlと当社推奨の管理限界値mg/ml以下にあり、良好と判断します。光学顕微鏡写真重量汚染度で濾過したフィルタ表面上の夾雑物を光学顕微鏡で観察した結果、金属片、鉄錆、砂等が観察されました。は良好と判断します。粘度粘度は、mm/sと新油値.mm/sに比較して、粘度変化率は-％で、当社推奨の管理限界値である±％以内にあり、良好と判断します。水分は、ppmと当社推奨の管理限界値の以下にあり、良好と判断します。酸価は、.mgKOH/gと新油値.mgKOH/g以下にあり、比較して高いものの、IRの結果で油劣化の兆候を示すカルボン酸の吸収が確認されていないことから、良好と判断します。IRIRチャートの結果、新油と使用油のスペクトルパターンが一致していない箇所が確認されました。
報告№109-09136 報告№112-00368 | 分析№109-001160 分析№112-001527 | 112-001527_date130206 | ポンプ軸受と潤滑油は、継続使用可能な状態であるため、分解点検の必要はないと判断します。定期的な分析定期的な分析を実施することにより、データの変化から異常の兆候を早期に発見することが可能となります。今後は摩耗の進行を監視するため、定期的に分析を実施することを推奨します。余寿命評価余寿命は、転がり軸受の場合、当社の経験からIs値が指数関数的に上昇していくことが確認されています。このことを基にフェログラフィーのIs値と稼働時間から余寿命を予測した結果、本試料のIs値は前回のの乗から乗に桁低下し前回データよりむしろ良好な値となっていました。一般に、ドレンから採油して評価した場合、前回のデータより二回目のデータが低くなることがあり、この場合、潤滑状態は安定していると推定することができます。今回のデータは、このようなケースであると思われます。従って、現状の摩耗状態は安定していると思われます。はフェログラフィーおよびSOAP-Tの結果から総合的に判断した結果、傾向管理が必要な状態にあると考えられます。フェログラフィー【定量分析：Is値】Is値は異常摩耗の早期発見パラメータのつで、摩耗粒子を定量化するために用います。今回のIs値はの乗と高い値でした。フェログラフィー【定性分析：摩耗粒子および摩耗形態観察】分析結果から比較的多く観察された粒子は、以下の通りでした。正常な摩耗粒子・潤滑状態が正常なマイルド摩耗により発生。黒錆・潤滑状態がやや厳しい凝着摩耗により発生。金属接触が厳しく、且つ、高い摩擦熱が発生していると考えられます。観察された摩耗粒子の中には、μmサイズの大型のシビア摩耗粒子が観察されました。シビア粒子は、視野に個と少ないことから、直ちに異常ではなく、表面の色から鋳鉄であると推定され、軸受以外から発生した摩耗粒子、例えば保持器や軸受ケースであると思われます。Iカップリング発光分光分析【SOAP-T】検出された金属元素から発生箇所を推定すると、以下の通りでした。鉄・軸受等カルシウム、ケイ素、ナトリウム・外部混入異物計数汚染度はやや高い値でした。計数汚染度計数汚染度はNAS級と当社推奨の管理限界値NAS級以下にあるものの、やや高い値でした。重量汚染度はmg/mlと当社推奨の管理限界値mg/ml以下にあり、良好でした。光学顕微鏡写真重量汚染度で濾過したフィルタ表面上の夾雑物を光学顕微鏡で観察した結果、鉄錆、砂等が観察されました。は良好と判断します。粘度粘度はmm/sと新油値のmm/sに比較して、粘度変化率は-％で、当社推奨の管理限界値である±％以内にあり、良好と判断します。水分はppmと当社推奨の管理限界値の以下にあり、良好でした。酸価は.mgKOH/gと新油値の.mgKOH/g以下にあり、良好と判断します。IRIRチャートの結果、新油と使用油のスペクトルパターンはほぼ一致し、また、油劣化の兆候を示すカルボン酸の吸収が確認されていないことから、良好と判断します。
報告№109-09136 報告№111-00411 | 分析№109-001160 分析№111-001950 | 111-001950 | 更油からの使用時間をもとに潤滑油の余寿命を評価したところ、潤滑油は次回定検まで使用可能と判断できました。次回定検時に更油を実施しない場合は、酸化安定度を知るための分析を実施し、余寿命を確認することを推奨します。酸化安定度はminであり、当社推奨の管理限界値のmin以上であることから、良好と判断します。
報告№106-6102 報告№106-6114 | 分析№106-02223 分析№106-02462 | 106-02462 | 分析の結果、全てのデータが良好であることから、この油は継続使用可能であり、潤滑状態も正常と判断します。全酸価が.mgKOH/gと新油値.mgKOH/gよりも高い値ですが、年月にTS－を投与した影響により高くなっているもので異常ではありません。また、RBOTがminと前回に比較して減少傾向を示しています。この減少傾向から、限界値到達時期を計算した結果、年月となりました。今後、RBOTの減少傾向が加速する場合もありますので、RBOTの減少速度を把握するため、ヶ月後にトライボ診断を実施することを推奨します。尚、本設備には濾過機が設置されており、潤滑状態をより正確に把握するには、濾過機の入口と出口から採油を実施し、変動する濾過効率を分析する毎に評価し、それを基に汚染の状況を確認されることを推奨します。
報告№104-8027 | 分析№104-01123 | 104-01123 | 精点Bを実施した結果、摩耗は安定していると判断します。これらのことは、前回に比較して、計数汚染度に変化はないこと、SOAP／D-SOAPの鉄及び錫濃度に変化がないこと、異常摩耗の早期発見パラメータであるフェログラフィーのIs値が、.と良好の範囲にあること以上のことから判断しました。
報告№109-09136 報告№111-00438 | 分析№109-001160 分析№111-002039 | 111-002039 | ギヤは継続使用可能な状態にあると判断します。但し、摩耗の進行が懸念されるため、以下の対策を推奨します。定期的な分析凝着摩耗の進行を監視するため、定期的に分析を実施し、摩耗の進行状況を確認することを推奨します。バックラッシによる評価トライボ診断では、バックラッシの増加量を分析結果から計算できますので、構造が確認できる図面、ギヤの形式、歯形、モジュール、歯数、歯幅、油入替後の稼働時間ならびに分解点検後の稼働時間をお知らせ下さい。計算結果をご報告いたします。フェログラフィー異常摩耗の早期発見パラメータとして摩耗粒子を定量化して評価するフェログラフィーのIs値は、潤滑状態が正常なの乗でした。摩耗粒子の形態で比較的多く観察された粒子は、潤滑状態が正常な場合に発生する摩耗粒子金属潤滑部が局部的に油膜切れを起して発生するシビア粒子局部的に高圧・高温となる場合に発生するフリクションポリマでした。これらの摩耗粒子が観察された場合、潤滑部で発生している摩耗形態は、正常なマイルド摩耗潤滑状態がやや厳しい凝着摩耗であり、そして局部的ではあるものの高圧・高温の箇所が発生していることも分かります。フリクションポリマは、潤滑油がギヤ歯面や軌道面に押し込められ高圧状態になると同時に、圧縮熱により高温状態になった結果、基油自身が重合反応を起こし生成することが知られています。そのため、高圧高温状態の解消がなされなければ、潤滑油の劣化が進行し、粘度上昇に因る潤滑異常に進展する場合があります。Iカップリング発光分光分析供試の潤滑油を分析した結果、検出された金属元素は、SOAPの結果表に示すように、鉄、鉛、銅、ニッケル、錫、リン、亜鉛、カルシウム、バリウム、ナトリウムが検出されました。これらの検出された金属元素から発生箇所を推定すると鉄、鉛、銅、ニッケル、錫・ギヤ・軸受等リン、亜鉛・オイル添加剤カルシウム、バリウム、ナトリウム・外部混入異物であると思われます。このうち、機械部品が摩耗したと思われる元素はのグループです。鉛および銅を使用した箇所の溶出・摩耗SOAPの結果、鉛がppm、銅がppm検出されました。鉛および銅を使用した部分の溶出・摩耗が発生しています。別紙鉱油の酸化に対する金属触媒の影響をご覧ください。計数汚染度は良好でした。分析結果は良好と判断します。計数汚染度計数汚染度はNAS級と当社推奨の管理限界値のNAS級以内にあり、良好と判断します。重量汚染度は.mg/mlでした。機器の潤滑状態SOAPの結果、鉛および銅が検出されました。フェログラフィーの結果、潤滑状態が正常な場合に発生する摩耗粒子、金属潤滑部が局部的に油膜切れを起して発生するシビア粒子、局部的に高圧・高温となる場合に発生するフリクションポリマが比較的多く観察されました。SOAPSOAPの結果、油の添加剤成分であるリン、亜鉛が検出されました。一方、鉛、銅が検出されました。鉛および銅を使用した箇所の溶出・摩耗が発生していると考えられます。鉛は、鉛パッキンなどを使用している箇所があれば、このパッキンの溶出が考えられます。銅は、亜鉛系添加剤の成分と反応し、溶出することが知られています。別紙鉱油の酸化に対する金属触媒の影響をご覧ください。D－SOAPD－SOAPの結果、摩耗により発生する鉄が検出されました。フェログラフィー異常摩耗の早期発見パラメータであるフェログラフィーのIs値がの乗と良好の範囲にあるものの、摩耗粒子の形態観察の結果、潤滑状態が正常な場合に発生する摩耗粒子、金属潤滑部が局部的に油膜切れを起して発生するシビア粒子、局部的に高圧・高温となる場合に発生するフリクションポリマが比較的多く観察されました。
報告№109-09136 報告№112-00581 | 分析№109-001160 分析№112-002390 | 112-002390 | 潤滑油および軸受は継続使用可能な状態にあると判断します。但し、今後も摩耗の進行を傾向監視するため、以下の対策を推奨します。定期的な分析定期的に分析を実施することにより、データの変化から異常の兆候を早期に発見することが可能となります。また、今回は対象設備の初期試験であるため、あと最低でも回分析を実施し、分析データの変化を確認することを推奨します。今後、局部的な油膜切れによる凝着摩耗の進行が懸念されるため、出来るだけ早めに回目の分析を実施することを推奨します。はフェログラフィーおよびSOAP／D-SOAPの結果から総合的に判断した結果、傾向管理が必要な状態にあると考えられます。フェログラフィー【定量分析：Is値】Is値は異常摩耗の早期発見パラメータのつで、摩耗粒子を定量化するために用います。今回のIs値はの乗と低い値でした。フェログラフィー【定性分析：摩耗粒子および摩耗形態観察】分析結果から比較的多く観察された粒子は、以下の通りでした。正常な摩耗粒子・潤滑状態が正常なマイルド摩耗により発生。球状粒子・金属接触が厳しく、且つ、金属が溶融するほどの高い摩擦熱が発生していると考えられます。赤錆・フレッティングにより発生。観察された摩耗粒子の中でも球状粒子、フレッティングは、注意が必要です。観察された摩耗粒子の中でも球状粒子は、異常摩耗の兆候を示す形態のパラメータで、この摩耗粒子が発生する場合、潤滑状態に注意が必要です。球状粒子の発生原因は、一般に、溶接工事、溶接作業などによる溶接スパッタの混入電食による発生厳しい金属接触による摩耗が考えられます。球状粒子の発生原因が、の溶接スパッタの混入であれば、今後増加しないと思われますが、が考えられる場合は、原因を取り除かなければ球状粒子は増加すると考えられます。フレッティングの発生要因は、鉄系材料が接合および勘合されたりする部分から発生します。フレッティングによる赤錆が少量発生しても直ちに異常ではありませんが、場合によっては、発生した赤錆が軸受摺動面に噛み込み、摩耗を進行させる場合があります。Iカップリング発光分光分析【SOAP／D-SOAP】検出された金属元素から発生箇所を推定すると、以下の通りでした。鉄、鉛、銅、ニッケル、亜鉛・軸受等バリウム・添加剤カルシウム・外部混入異物計数汚染度、重量汚染度は共に良好でした。IR、RBOTの各データは良好でした。
報告№104-8023 | 分析№104-00822 | 104-00822 | 平成年月日巡視の際に、油が黒色に変色していたことが確認されたため、本試験は、運転に影響がないかを確認することを目的としました。油黒化現象の原因精点Aを実施して油中粒子を観察した結果、油中粒子には黒色スラッジが観察され、D－SOAPでは油の添加剤成分であるバリウムが検出されたことから、黒化の原因は、摩耗と油の添加剤成分の析出と考えられました。尚、汚染度はNAS級と当社推奨の管理限界値内にあることから、直ちに異常ではないものの、今後、更に摩耗が進行することで汚染度が上昇し、バルブ類の動作障害が発生することが懸念されます。そのため、濾過後に精点Bを実施し汚染状況を確認されることを推奨します。これらのことは、以下のことから判断しました。異常摩耗の早期発見パラメータであるフェログラフィーのIs値が、.と良好の範囲にあるものの、摩耗粒子形態観察で、金属接触がやや厳しい場合に発生するシビア粒子が観察されたことD－SOAPで、鉄が、油の添加剤成分であるバリウムが検出された。摩耗発生の原因推定摩耗発生の箇所と原因は、圧油ポンプポンプの軸振動等が原因となってポンプが摩耗するサーボモータシリンダとピストンのミスアライメントによりオイルリングとシリンダライナ摺動部で摩耗する起動前の充水時に膨張したケーシング内が膨張、起動に内圧が開放される事でケーシング内容積に微小な変化が生じ、それが原因となってシリンダ内壁とピストンリングとで局部的な摩耗が生じるなどが考えられました。入口弁用シリンダの両端部から採油し、汚染状態を比較することで摩耗箇所の確認ができると考えられますので、採油の可能性を検討下さい。
報告№104-4548 報告№104-0236 | 分析№104-01752 分析№104-01807 | 104-01807 | FDF軸受の潤滑油を分析し、トライボ診断を実施しました。その結果、以下の通りでした。軸受の潤滑状態軸受の潤滑状態を知るためフェログラフィー及びSOAP／D-SOAPを実施しました。その結果、軸受内部でやや厳しい金属接触の発生が確認できますが、転がり軸受の寿命を示すフレーキングの発生は確認されず、本軸受は継続使用可能な状態にあると判断します。但し、金属接触により発生した傷が起点となって疲労摩耗に進展することが懸念されます。疲労摩耗の開始時期を確認するため、定期的なトライボ診断を推奨します。尚、SOAPの銅濃度がppmとやや高い値を示していました。油中の銅濃度が以上になった場合、別添資料鉱油の酸化に対する金属触媒の影響に示すとおり油の劣化速度が加速しますので、銅濃度は以下で管理されることを推奨します。銅分が増加傾向を示すような場合、油種の変更が必要です。潤滑油の劣化潤滑油の劣化状況を確認するため、全酸価及びIRを実施しました。その結果、全酸価が.mgKOH/gと新油値の.mgKOH/g以内にあり、且つ、IRの結果、新油のスペクトルに比較して変化がないことから、この油は継続使用可能と判断します。
報告№109-09136 報告№111-00381 | 分析№109-001160 分析№111-001819 | 111-001819 | 潤滑油および軸受は継続使用可能な状態にあり、保守サイクルおよび手法は問題ないと判断します。但し、異種油の混入、或いは、油名が違う可能性があるため、以下の対策を推奨します。異種油の混入の有無、油名を再度確認することを推奨します。フェログラフィー異常摩耗の早期発見パラメータとして摩耗粒子を定量化して評価するフェログラフィーのIs値は、潤滑状態が正常なのマイナス乗でした。摩耗粒子の形態で比較的多く観察された粒子は、潤滑状態が正常な場合に発生する摩耗粒子でした。これらの摩耗粒子が観察された場合、潤滑部で発生している摩耗形態は、正常なマイルド摩耗であることが分かります。電子顕微鏡・X線マイクロアナリシス観察された粒子をSEM・XMAで詳細に分析した結果、粒子には鉄、マンガンが比較的多く含まれており、成分割合から粒子は主に主軸等から発生していると推定できました。Iカップリング発光分光分析供試の潤滑油を分析した結果、検出された金属元素は、SOAP-Tの結果表に示すように、鉄、銅、錫、リン、亜鉛、カルシウム、バリウム、ナトリウム、ホウ素が検出されました。これらの検出された金属元素から発生箇所を推定すると鉄、銅、錫・軸受等リン、亜鉛、カルシウム、バリウム、ナトリウム、ホウ素・外部混入異物であると思われます。このうち、機械部品が摩耗したと思われる元素はのグループです。計数汚染度、重量汚染度は共に良好でした。IRの結果、新油のIRスペクトルと一致しない箇所が確認されました。異種油の混入または油名の誤りなどが考えられます。
報告№108-0075 報告№108-7002 | 分析№108-00429 分析№108-00365 | 108-00365 | 初期試験を実施した結果、摩耗の安定が確認され、潤滑油も継続使用可能と判断します。但し、前回から計数汚染度はランク減少し、管理限界値内にあるもののやや高く、摩耗粒子の形態観察で前回と同じくμm未満の鉄系摩耗粒子が多く観察されたことから、汚染度が高い要因は、サーボシリンダ内壁やポンプ内部の摩耗によるものと考えられました。今後バルブ類の動作障害やフィルタおよびストレーナの目詰まりが発生することが懸念されるため、早めに濾過を実施することを推奨します。これらのことは、前回に比較して、計数汚染度はランク減少し、SOAP／D-SOAPの鉄濃度に変化がないこと異常摩耗の早期発見パラメータであるフェログラフィーのIs値がの乗と良好の範囲にあるものの、摩耗粒子の形態観察の結果、μm未満の鉄系摩耗粒子が多く観察されたことを示すIR、RBOTの各データが良好の範囲にあること以上のことから判断しました。
報告№107-6019 報告№107-6538 | 分析№107-01038 分析№107-01102 | 107-01102 | 約ヶ月停止している。現在の油の状態を確認する。今回の採油は、機器停止中に点検窓から実施しているため、油循環中に採油した場合に比較し、油中粒子の沈降の影響を受け、分析データが低濃度に出る可能性があります。今回の分析は以上のことを踏まえて結果を検討しました。精点Aを実施した結果、全てのデータは良好の範囲にありました。但し、今回の採油が主機停止約ヶ月経過しており、μmサイズの粒子は既に油槽底部に沈降していると考えられ、μm以上の摩耗粒子が採取されていないと思われます。したがって、摩耗が進行していることを見落としている場合もあると考える必要があります。上述しましたように、今回の採油は停止中の採油であるため、循環中の採油に比較してデータが低目に出る可能性があります。これは、運転中の採油であったなら今回データより高い値になることが考えられます。次回採油は、粒子の沈降の影響を極力抑え、油中粒子が均一な分散状態に近い状態で採油が実施できるように、主機運転中、または停止直後に採油を実施することを推奨します。
報告№109-09136 報告№111-00066 | 分析№109-001160 分析№111-000413 | 111-000413 | Iカップリング発光分光分析供試のタービン油を分析した結果、検出された金属元素は、SOAPの結果表に示すように、鉄、錫、リン、カルシウム、ケイ素、ナトリウム、マグネシウムが検出されました。これらの検出された金属元素から発生箇所を推定すると鉄、錫・シリンダ内壁・ポンプ内部等リン、カルシウム、ケイ素ナトリウム、マグネシウム・外部混入異物であると思われます。このうち、機械部品が摩耗したと思われる元素はのグループです。フェログラフィー異常摩耗の早期発見パラメータとして摩耗粒子を定量化して評価するフェログラフィーのIs値は、潤滑状態が正常なの乗でした。摩耗粒子の形態で比較的多く観察された粒子は、潤滑状態が正常な場合に発生する摩耗粒子、金属潤滑部が局部的に油膜切れを起して発生するシビア粒子、外部から混入したと思われる鉄錆、砂等でした。このような摩耗粒子が観察された場合には、潤滑部では正常なマイルド摩耗とやや厳しい摩耗による凝着摩耗が発生していることが分かります。計数汚染度、重量汚染度は共に良好でした。粘度、水分、全酸価、IRの各データは良好でした。対象設備および潤滑油は継続使用可能な状態にあると判断します。但し、凝着摩耗の進行が懸念されるため、定期的に分析を実施し、摩耗の進行状況を確認することを推奨します。本試料油は、機器停止中にドレンから採油されています。機器が停止している状態では、別紙油粒子の沈降の影響に示すように油槽内で撹拌がなくなり固形物が沈降するため、油中汚染度は高くなると推定されます。今後の採油は、極力運転中もしくは停止直後の油槽中層部から実施されることを推奨します。
報告№109-09136 報告№112-00376 | 分析№109-001160 分析№112-001561 | 112-001561 | 潤滑油および軸受は継続使用可能な状態にあると判断します。はフェログラフィーおよびSOAP／D-SOAPの結果から総合的に判断した結果、正常な状態にあると考えられます。フェログラフィー【定量分析：Is値】Is値は異常摩耗の早期発見パラメータのつで、摩耗粒子を定量化するために用います。前回に比較して、Is値はから.に上昇しているものの、低い値でした。フェログラフィー【定性分析：摩耗粒子および摩耗形態観察】分析結果から比較的多く観察された粒子は、以下の通りでした。正常な摩耗粒子・潤滑状態が正常なマイルド摩耗により発生。鉄錆、砂等・外部から混入したと考えられます。Iカップリング発光分光分析【SOAP／D-SOAP】検出された金属元素から発生箇所を推定すると、以下の通りでした。鉄、銅、錫・軸受等バリウム・添加剤カルシウム、ナトリウム・外部混入異物前回同様に、計数汚染度はNAS級と等級に変化はなく、重量汚染度は.mg/mlから.mg/mlに減少し、共に良好でした。．前回同様に粘度、水分、酸価、IR、RBOTの各データは良好でした。分析結果は良好と判断します。粘度粘度はmm/sと新油値mm/sに比較して、粘度変化率は+.％で、当社推奨の管理限界値である±％以内にあり、良好と判断します。水分はと当社推奨の管理限界値の以下であり、良好と判断します。酸価は.mgKOH/gと新油値.mgKOH/gに比較して高いものの、IRの結果で油劣化の兆候を示すカルボン酸の吸収が確認されていないことから、良好と判断します。IRIRの結果、油劣化の兆候を示すカルボン酸の吸収が確認されていないことから、良好と判断します。RBOTRBOTはminと当社推奨の管理限界値のmin以上であり、良好と判断します。は良好と判断します。計数汚染度計数汚染度はNAS級と当社推奨の管理限界値のNAS級以下であり、良好と判断します。重量汚染度は.mg/mlと当社推奨の管理限界値のmg/ml以下であり、良好と判断します。は正常と判断します。SOAPSOAPの結果、銅がppm、油の添加剤成分であるバリウムがppm検出されました。D－SOAPD-SOAPの結果、鉄が、銅が、錫が、油の添加剤成分であるバリウムが、外部から混入したと思われるカルシウムが、ナトリウムが検出されました。フェログラフィー異常摩耗の早期発見パラメータであるフェログラフィーのIs値が.と良好の範囲にあり、潤滑状態は正常と判断します。
報告№109-09136 報告№113-00463 | 分析№109-001160 分析№113-001906 | 113-001906 | 潤滑油および軸受は継続使用可能な状態にあると判断します。但し、将来的な摩耗進行の有無を確認するためにも傾向監視を継続することが有効です。定期的な分析今後懸念される切削摩耗、凝着摩耗の進行を監視するため、定期的に分析を実施することを推奨します。診断結果は良好と判断します。粘度前回に比較して今回の粘度は、mm/sからmm/sに低下していました。新油値mm/sに比較して、粘度変化率は+.％で、当社推奨の管理限界値である±％以内であり、良好と判断します。水分前回に比較して今回の水分は、ppmから.ppmに若干増加していました。当社推奨の管理限界値の以下であり、良好と判断します。酸価・IR酸価劣化の進行度は、酸価およびIRの結果から総合的に判断します。前回に比較して今回の酸価は、.mgKOH/gから.mgKOH/gに低下していました。新油値.mgKOH/g以下であり、IRの結果で油劣化の兆候を示すカルボン酸の吸収が確認されていないことから、良好と判断します。は良好と判断します。計数汚染度前回に比較して計数汚染度は、NAS級からNAS級にランク低下し、当社推奨の管理限界値NAS級以下であり、良好と判断します。重量汚染度前回に比較して今回の重量汚染度は、.mg/mlから.mg/mlに増加しているものの、当社推奨の管理限界値mg/ml以下であり、良好と判断します。光学顕微鏡写真重量汚染度で濾過したフィルタ表面上の夾雑物を光学顕微鏡で観察した結果、金属片、鉄錆、砂等が観察されました。総合的に判断した結果、は許容範囲内にあり、機器は継続使用可能と判定しますが、摺動部の摩耗が認められたため、定期的に潤滑油分析を実施し、摩耗推移を監視することが有用と考えます。フェログラフィー【異常摩耗指数：Is値】Is値は異常摩耗の早期発見パラメータのつで、摩耗程度を定量化するために用います。今回のIs値はの乗と、やや高い値でした。また、前回に比較してIs値の上昇が確認されたことから、Is値の上昇傾向および限界値到達予測を表に示しました。Is値が限界値に達するのは年月と推定されました。フェログラフィー【定性分析：摩耗粒子の形態観察】観察された代表的な粒子は、以下の通りでした。正常な摩耗粒子・潤滑状態が正常なマイルド摩耗により発生。切削粒子・異物や金属表面の微小突起による切削摩耗により発生。シビア粒子・潤滑状態がやや厳しい凝着摩耗により発生。金属潤滑部が局部的に油膜切れを起していると考えられます。観察された摩耗粒子の中でも切削粒子、シビア粒子、摩擦面が将来的に異常摩耗へ進展する可能性を示唆しているため、傾向監視が必要と思われます。詳細は、別紙傾向監視が必要な摩耗粒子をご覧ください。Iカップリング発光分光分析【SOAP-T】検出された金属元素と、想定される発生箇所は、以下の通りです。鉄、銅・軸受等リン、亜鉛・添加剤カルシウム、ナトリウム・外部混入異物
報告№108-0390 報告№108-0390 | 分析№108-02636 分析№108-02636 | 108-02636 | 分析の結果、摩耗粒子の形態観察で前回同様にフレッティングにより発生する赤錆がやや多く観察され、D－SOAPの鉄濃度が増加したことから、フレッティングによる摩耗が若干進行していることが確認されました。現在の所、ギヤおよび転がり軸受は継続使用可能な状態あると判断できますが、今後フレッティングにより発生した赤錆がギヤ歯面および転がり軸受軌道面に噛み込み、ギヤ歯面の場合、切削摩耗や疲労摩耗に進展することが懸念されます。また、転がり軸受の場合、噛み込み傷が基点となって転がり軸受の寿命の指標となるフレーキングへの進展が懸念されるため、定期的に分析を実施し、摩耗の進行状況を確認されることを推奨します。これらのことは、前回に比較して、計数汚染度はランク減少し、異常摩耗の早期発見パラメータであるフェログラフィーのIs値がの乗から乗に減少しているものの、摩耗粒子の形態観察の結果、前回同様にフレッティングにより発生する赤錆がやや多く観察され、D－SOAPの鉄濃度が増加したこと以上のことから判断しています。尚、トライボ診断では、バックラッシの増加量を分析結果から計算できますので、構造が確認できる図面、ギヤの形式、歯形、モジュール、歯数、回転数、増速比、歯幅をお知らせ下さい。計算結果をご報告いたします。計数汚染度は良好と判断します。計数汚染度は良好と判断します。計数汚染度はNAS級と当社推奨の管理限界値のNAS級以内にあり、良好と判断します。重量汚染度は.mg/mlとなっています。重量汚染度は.mg/mlとなっています。機器の潤滑状態D－SOAPの結果、鉄が検出され、フェログラフィーの結果、フレッティングにより発生する赤錆がやや多く観察されています。SOAPの結果は良好です。SOAPの結果、油の添加剤成分であるリンが検出されています。D－SOAPの結果、鉄が検出されています。D－SOAPの結果、摩耗により発生する鉄が検出されています。フェログラフィーの結果、フレッティングにより発生する赤錆がやや多く観察されています。異常摩耗の早期発見パラメータであるフェログラフィーのIs値がの乗と良好の範囲にあるものの、摩耗粒子の形態観察の結果、フレッティングにより発生する赤錆がやや多く観察されています。
報告№109-09136 報告№110-00378 | 分析№109-001160 分析№110-001715 | 110-001715 | 摩耗状態前回に比較してSOAP／D－SOAPの結果、鉄が増加していました。異常摩耗の早期発見パラメータであるフェログラフィーのIs値がのマイナス乗からの乗に桁上昇し、やや高い値でした。摩耗粒子の形態観察でフレッティングにより発生する赤錆が比較的多く観察されたことから、フレッティング摩耗が進行したものと思われます。フレッティングの発生要因は、鉄系材料が接合されたり、勘合されたりする部分から発生します。フレッティングによる赤錆が少量発生しても直ちに異常ではありませんが、場合によっては、発生した赤錆が軸受摺動面に噛み込み、摩耗を進行させる場合があります。現在のところ、軸受メタルの主成分である錫濃度に変化はないことから、軸受メタルは継続使用可能な状態にあると思われます。汚染度前回に比較して計数汚染度はNAS級から等級に変化はなく、良好でした。粘度、水分、全酸価、IR、RBOTの各データは良好でした。潤滑油および軸受は継続使用可能な状態にあると判断します。
|  | 99-03059 | 同時に○○テック殿にて油分析を実施したが、異常なしと判断された。但し、計数汚染度がNAS級となっており、当社推奨基準のNAS級を超えており、濾過が必要であったと考えられた。又、粒子数を詳細にみると～μmサイズと～μmサイズの大きなサイズが級となっており、このことは外部から混入した砂等によるものと考えられました。採油が適正にされていたとしますと直ちに濾過が必要な状況であったと考えられました。その後、月に調速機の細密点検を実施したが、各部品にゴミの付着があったものの、異常は確認されませんでした。但し、補助サーボ・二次配圧弁に粘着物があることが確認されました。今回の分析目的は、昨年月日に発生した急停止弁が動作しなかった原因を検討することとしました。分析の結果、本試料油は昨年月に油種を変更しており、は良好でした。又、計数汚染度、重量汚染度、共に当社推奨の管理限界値内にありました。但し、光学顕微鏡写真に示すように、わずかに粘稠物が確認されており、バルブ類に付着していた粘稠物はタンク内に浮遊している可能性がありました。ここでみられる粘稠物は、更油を実施する前の昨年月以前に発生したものが配管内壁等に付着した状態で残留し、更油後に油中に分散したものと考えられました。一方、フェログラフィー分析を実施した結果、異物の噛み込みがあった場合に見られる切削粒子、外部から混入した赤錆等が見られており、固い異物の噛み込みによる摩耗が発生していると推定されました。この摩耗により、計数汚染度が上昇する要因となると考えられました。以上のことから、更油を実施しているため、浮遊しいている粘稠物は僅かながら確認されており、この粘稠物を除去する必要があります。除去方法は、貴管内でも実績のある当社清浄分散剤TS－の投与と濾過を推奨します。尚、この濾過により、摩耗発生の原因と思われる外部から混入した異物も除去できると考えます。
報告№109-09136 報告№112-00212 | 分析№109-001160 分析№112-000868 | 112-000868 | 分析の結果、グリースは劣化していないことが分かりました。ボールネジ軌道面では局部的に疲労剥離が発生していると推定されます。フェログラフィー摩耗粒子および摩耗形態摩耗粒子で比較的多く観察された粒子および潤滑部で発生している摩耗形態は、潤滑状態が正常な場合に発生する摩耗粒子・マイルド摩耗繰返し応力を受けて発生する疲労摩耗粒子・疲労摩耗でした。潤滑状態摩耗粒子の観察結果から総合的に判断した結果、μm以下の摩耗粒子が支配的ではあるものの、中にはμmを超える疲労摩耗粒子が観察されたことから、軌道面では疲労摩耗が進展し、局部的にμm程度の凹み、いわゆるマイクロディンプルが発生していると推定され、潤滑状態がやや厳しい箇所があると判断します。グリースの物理的性状IRは良好でした。
報告№108-0387 報告№108-0467 | 分析№108-02609 分析№108-03267 | 108-03267 | 前回トライボ診断からの摩耗進行状況を確認する。分析の結果、摩耗の安定が確認され、本軸受は継続使用可能と判断します。これらのことは、前回に比較して、SOAP／D－SOAPの鉄およびすべり軸受の主成分である錫濃度に減少傾向が確認されたこと異常摩耗の早期発見パラメータであるフェログラフィーのIs値がの乗と良好の範囲にあること以上のことから判断しています。尚、今後の管理は、スラスト軸受の摩耗深さをパラメータとして管理する必要がありますので、次回分析時には今回提出していただきましたトライボ診断仕様確認書の設備情報および機械要素情報に関する情報をご提供いただきますよう、お願い申し上げます。
報告№109-09136 報告№110-00592 | 分析№109-001160 分析№110-002602 | 110-002602 | Iカップリング発光分光分析供試のタービン油をSOAP／D－SOAPで分析した結果、鉄、銅、カルシウムが検出されました。これらの検出された金属元素から発生箇所を推定すると鉄、銅・軸受等カルシウム・外部混入異物であると思われます。このうち、機械部品が摩耗したと思われる元素はのグループです。フェログラフィー異常摩耗の早期発見パラメータとして摩耗粒子を定量化して評価するフェログラフィーのIs値は、前回ののマイナス乗から乗に上昇していることから、摩耗が進行していることを示していました。摩耗粒子の形態で比較的多く観察された粒子は、潤滑状態が正常な場合に発生する摩耗粒子、金属潤滑部が局部的に油膜切れを起して発生するシビア粒子でした。このような摩耗粒子が観察された場合には、潤滑部で発生している摩耗は、正常なマイルド摩耗、やや厳しい摩耗である凝着摩耗であることが分かります。計数汚染度は、NAS級と当社推奨の管理限界値内にあるものの、前回に比較して計数汚染度はNAS級からNAS級にランク増加しており、摩耗粒子の増加があった可能性が考えられます。前回同様に粘度、水分、全酸価、IRの各データは良好でした。潤滑油および軸受は継続使用可能な状態にあると判断できますが、軸受摺動面では油膜切れによる摩耗の進行が確認されており、今後さらに進行すると考えられます。摩耗の進行を監視するため、ヶ月後に再分析を実施し、摩耗の進行状況を確認することを推奨します。なお、本試料油は、主機停止中に上部フランジより油槽中層部から採油されており、機器が停止している状態では、別紙油粒子の沈降の影響に示すように油槽内で撹拌がなくなり固形物が沈降するため、油中汚染度は低くなると推定されます。今後の採油は、極力運転中もしくは停止直後の油槽中層部から実施されることを推奨します。
報告№104-0021 | 分析№104-00222 | 104-00222 | 潤滑油中に含まれる摩耗粒子から機器の潤滑状態を確認することを目的に、年に度の更油時期をとらえ潤滑油中の摩耗粒子によるトライボ診断を実施しました。分析の結果、前回に比較し、金属表面の微小突起や異物の噛み込みで発生する切削粒子がやや多く観察されたことから、潤滑中では切削摩耗が発生していることが判りました。この切削摩耗はマイルド摩耗と呼ばれる正常な摩耗状況より摩耗速度が速く、摩耗の進行に対する注意が必要です。摩耗の進行を確認するため、～ヶ月後に再度分析を実施し摩耗の進行状況を確認されることを推奨します。油中の摩耗粒子の分析結果で、異常摩耗の早期発見パラメータであるフェログラフィーのIs値が、前回のの乗からの乗に桁上昇し、摩耗粒子形態観察で、金属表面の微小突起、異物の噛み込みにより発生する切削粒子がやや多く観察されたことD－SOAPで、前回に比較して鉄がppmからppmに上昇したことが確認されたことから判断しました。
報告№108-0204 報告№108-6536 | 分析№108-01503 分析№108-01676 | 108-01676 | 初期試験を実施し、前回データと照合した結果、油中摩耗粒子の減少が確認されました。油中の粒子数は、外部要因や内部要因により増加し、一方ではフィルタやストレーナで捕捉され、或いは油槽内や配管内部で沈降したりすることで減少して発生量と減少量とがバランスしたところでいわゆる平衡状態になります。この増減のバランスが崩れると、増加したり、減少したりして油中濃度は変動します。本軸受の場合、監視している粒子サイズを捕捉するフィルタ類の設置はなく、これによる減少がありませんので、油中粒子が減少した理由は、摩耗粒子の発生がほとんどなく、油系統内部で沈降があったためと考えられます。以上のことから、本軸受の摩耗の進行はなく、潤滑状態は安定した状態にあったものと判断します。尚、潤滑油の基本特性も良好の範囲にあることから継続使用可能と判断します。これらのことは、前回に比較して、計数汚染度はランク減少し、SOAP／D-SOAPの鉄および錫濃度に変化がないこと異常摩耗の早期発見パラメータであるフェログラフィーのIs値がのマイナス乗と良好の範囲にあることを示すIR、RBOTの各データが良好の範囲にあること以上のことから判断しました。
報告№109-09136 報告№113-00521 | 分析№109-001160 分析№113-002211 | 113-002211 | 異常摩耗の早期発見のパラメータであるIs値は、前回のレベルから-レベルに低下し、正常でした。但し、銅の溶出が認められたため、定期的に油性状分析を実施し、銅濃度の推移を監視することが有用と考えます。銅の溶出前回同様、SOAPの銅がppmと非常に高い値で検出されたことから、銅を使用した箇所が溶出している可能性が考えられます。銅の溶出箇所は、貴社ご提供の図面からデフレクターとバッフル、或いは流体継ぎ手のスクイ管、および潤滑油冷却器の冷却管などが推定されます。これらの部品の中でもデフレクターとバッフルは、オイルシールの役目を果たしていることから、溶出が継続した場合、シャフトとのギャップが増大し、油漏れの原因になると思われます。さらには油面低下により潤滑不良が発生することが懸念されるため、巡視の際には、油漏れと油面の低下に注意して下さい。銅の溶出は、潤滑油に使用されている亜鉛系添加剤と銅の反応により発生することが知られています。銅濃度の増加とともに油の酸化速度が加速しますので、注意が必要です。計数汚染度は前回のNAS級からNAS級にランク低下し、重量汚染度は.mg/mlから.mg/mlに低下し、共に良好です。
報告№109-09136 報告№109-09290 | 分析№109-001160 分析№109-002087 | 109-002087 | 試料油中に浮遊している異物の調査、汚染度、潤滑状態を確認する油中に浮遊している異物油中に浮遊している異物をSEM・XMAで詳細に観察した結果、鉄、マンガン、ケイ素、炭素などを含む粒子が比較的多く観察されました。これらの異物は以下のつであると考えられます。サーボシリンダ内壁やポンプ内部で発生した摩耗粒子外部から混入したと思われる砂カーボン粒子、汚染度、潤滑状態・粘度、水分、全酸価、IRの各データは全て良好でした。・汚染度計数汚染度はNAS級、重量汚染度は.mg/mlと共に当社推奨の管理限界値内にあり、良好でした。フィルタ表面の異物観察で金属片、鉄錆、砂等が観察されました。・潤滑状態異常摩耗の早期発見パラメータであるフェログラフィーのIs値がの乗と良好の範囲にあるものの、観察された摩耗粒子は、金属接触が厳しい場合に発生する～μmシビア粒子が観察され、シリンダ内壁やポンプ内部では、局部的に厳しい金属接触が発生していることが分かりました。
報告№109-09136 報告№111-00297 | 分析№109-001160 分析№111-001414 | 111-001414 | 減速機は継続使用可能な状態にあると判断します。但し、切削摩耗およびフレッティング摩耗の進行が懸念されるため、以下の対策が必要です。定期的な分析切削摩耗およびフレッティング摩耗の進行を監視するため、定期的な分析を実施し、摩耗の進行状況を確認することを推奨します。バックラッシによる評価ギヤ歯面の的確な摩耗状態の判断を行うため、減速機内部の各歯車の構造が確認できる図面、各ギヤの形式、歯形、モジュール、歯数、歯幅等の情報をご提供下さい。フェログラフィー異常摩耗の早期発見パラメータとして摩耗粒子を定量化して評価するフェログラフィーのIs値は、前回のの乗から乗に低下し、潤滑状態が安定していることを示していました。摩耗粒子の形態で比較的多く観察された粒子は、潤滑状態が正常な場合に発生する摩耗粒子、異物の噛み込みにより発生する切削粒子、フレッティングにより発生する赤錆でした。これらの摩耗粒子が観察された場合、潤滑部で発生している摩耗形態は、正常なマイルド摩耗、異物による切削摩耗と微振動によるフレッティング摩耗であることが分かります。減速機で切削摩耗が発生した場合、減速機内部で使用されている転がり軸受が切削摩耗により生じた軌道面の損傷が起点となって寿命が分の程度に低下することがあることから、切削摩耗には十分注意する必要があります。切削摩耗の発生原因となる混入異物が残留している場合、この異物により切削摩耗が継続して発生する可能性があります。フレッティングは、軸と内輪内面軸受箱と外輪外面軌道輪と転動体ギヤ歯面の箇所で発生する可能性があります。フレッティング粒子は酸化して硬いため、軸受軌道面やギヤ歯面に噛み込んだ場合はその傷が疲労剥離の起点となり、疲労摩耗へと進展することが想定されます。Iカップリング発光分光分析供試のギヤ油を分析した結果、検出された金属元素は、SOAPの結果表に示すように、鉄、アンチモン、錫、リン、カルシウム、ナトリウムが検出されました。これらの検出された金属元素から発生箇所を推定すると鉄、アンチモン、錫・ギヤ・軸受等リン・オイル添加剤カルシウム、ナトリウム・外部混入異物であると思われます。このうち、機械部品が摩耗したと思われる元素はのグループです。前回に比較して計数汚染度はNAS級からNAS級にランク減少し、良好でした。分析結果は良好と判断します。計数汚染度計数汚染度はNAS級と当社推奨の管理限界値のNAS級以内にあり、良好と判断します。重量汚染度は.mg/mlでした。機器の潤滑状態フェログラフィーの結果、潤滑状態が正常な場合に発生する摩耗粒子、異物の噛み込みにより発生する切削粒子、フレッティングにより発生する赤錆が比較的多く観察されました。SOAPSOAPの結果、油の添加剤成分であるリンが検出されました。摩耗により発生する鉄が検出されていないことから、良好と判断します。D－SOAPD－SOAPの結果、摩耗により発生する鉄が検出されました。フェログラフィー異常摩耗の早期発見パラメータであるフェログラフィーのIs値がの乗と良好の範囲にあるものの、摩耗粒子の形態観察の結果、潤滑状態が正常な場合に発生する摩耗粒子、異物の噛み込みにより発生する切削粒子、フレッティングにより発生する赤錆が比較的多く観察されました。
報告№102-6056 | 分析№102-00922 | 102-00922 | 精点Aを実施した結果、全酸価、IR、フェログラフィーを除く項目は良好でした。全酸価の結果、.mgKOH/gと管理基準値を超えていました。IRの結果、油劣化の兆候を示すカルボン酸の吸収が確認されていることから、全酸価が上昇した要因は、油劣化によるものと考えられました。今後、劣化により発生した油中の酸成分により腐食摩耗が発生する場合がありますので、至急更油を実施されることを推奨します。フェログラフィーの結果、摩耗過酷度を示すIs値はと良好の範囲にあるものの、摩耗粒子形態観察の結果、外部から混入した砂や鉄錆、摩擦熱が高い場合に発生したり、溶接スパッタの混入により見られる球状粒子が多く見られました。大量の球状粒子は、軸電流により発生することもありますが、本サンプルは軸電流によるものではなく、又、球状粒子以外のシビア粒子等の摩耗粒子が見られないことから、摩擦熱により発生したものでもないことが判ります。したがって、観察された球状粒子は、溶接スパッタの混入の可能性が高いと判断します。いずれにしましても、外部から混入した異物が多く見られており、この異物が軸受摺動面に噛み込み、摩耗が進行する場合がありますので、ヶ月以内に精点Bを実施されることを併せて推奨します。
報告№107-0366 報告№108-0465 | 分析№107-01900 分析№108-03223 | 108-03223 | 濾過後の試料油を分析した結果、計数汚染度がNAS級と、濾過前のNAS級に対してランク増加しています。計数汚染度がランク増加しています。濾過前がNAS級、濾過後がNAS級と、いずれも清浄なレベルにあり、継続使用可能な状態にあると判断できますが、万が一、誤って濾過前後のサンプルが入れ替わっていた場合、濾過前の汚染度がNAS級となり、前年度のNAS級からランク上昇したことになり、摩耗が進行した可能性を否定できません。摩耗の進行が継続している場合も考えられますので、ヶ月以内に分析を実施し、摩耗の発生状況を確認することを推奨します。
報告№103-8070 報告№103-8070 | 分析№103-01450 分析№103-01450 | 103-01450 | 本試験は減速機部で異音が確認されているため、定検に入る前に潤滑油を分析し、潤滑状態を確認することを目的としました。分析の結果、全てのデータが良好であることから、継続使用可能な状態にあると判断します。このことは、SOAP／D-SOAPでギヤの摩耗により発生する鉄が検出されず、異常摩耗の早期発見パラメータであるIs値がのマイナス乗と良好の範囲にあり、フェログラフィーの摩耗粒子形態観察の結果、観察された摩耗粒子の数が少ないことから判断しました。本試料油は継続使用可能と判断します。粘度は良好と判断します。粘度はmm/sと当社推奨の管理限界値内にあり、継続使用可能と判断します。水分は良好と判断します。水分はppmと管理限界値の以下にあり、良好と判断します。全酸価は良好と判断します。全酸価はmgKOH/gと新油値mgKOH/gに比較して、mgKOH/g上昇しているものの、IRの結果、油劣化の兆候を示すカルボン酸が確認されていないことから、継続使用可能と判断します。IRは良好と判断します。IRはチャートに示すように、油劣化の兆候を示すカルボン酸の吸収が確認されず、新油のIRパターンに差異が確認されないことから、継続使用可能な状態にあると判断します。RBOTは良好と判断します。RBOTはminと管理限界値のmin以上にあり、良好と判断します。計数汚染度、重量汚染度、共に良好と判断します。計数汚染度は良好と判断します。計数汚染度はNAS級と当社推奨の管理限界値のNAS級以内にあり良好と判断します。重量汚染度は良好と判断します。重量汚染度は.mg/mlと比較的清浄でした。機器の潤滑状態フェログラフィーの結果、ギヤ歯面に若干疲労摩耗により発生した傷が発生していると思われますが、継続使用可能な状態にあると判断します。SOAPは良好と判断します。SOAPの結果、ギヤの摩耗により発生した鉄が検出されず良好と判断します。D－SOAPは良好と判断します。D－SOAPの結果、摩耗により発生する鉄が検出されず良好と判断します。フェログラフィーの結果、観察された摩耗粒子は非常に少なく良好と判断します。フェログラフィーの結果、観察された摩耗粒子は非常に少なく、ギヤ、軸受共に継続使用可能な状態にあると判断します。
報告№106-0239 報告№106-0242 | 分析№106-01328 分析№106-01337 | 106-01337 | 本試験は、トライボ診断を実施し、軸受の潤滑状態、汚染状況、油の劣化状態を確認することを目的としました。分析の結果、摩耗粒子形態観察で保持器の摩耗により発生したと思われるμmを超えるやや大型の銅系粒子が観察されました。観察された銅系粒子は視野に個と少ないことから直ちに異常ではないと思われますが、今後更に摩耗が進行し、転動体とのギャップが増大することが懸念されました。ギャップの増大は振動発生に繋がり、その振動は転がり軸受の寿命の指標となるフレーキングの発生に繋がることが懸念されるため、ヶ月後に再度分析を実施し、摩耗の進行状況を確認されることを推奨します。これらのことは、異常摩耗の早期発見パラメータであるフェログラフィーのIs値が.と良好の範囲にあること摩耗粒子形態観察の結果、μmを超えるやや大型の銅系粒子が観察されたものの、視野に個と少ないことSOAP／D-SOAPで検出された鉄濃度が極微量であること以上のことから判断しました。尚、を示す粘度、水分、全酸価、IRの各データは良好であることから、この油は継続使用可能と判断します。
報告№104-4039 報告№104-4039 | 分析№104-02022 分析№104-02022 | 104-02022 | 送風機の軸受は、今後の運転時間や運転状況が、特に変化のない運転であれば、少なくとも年間は継続使用可能な状態にあると判断します。これらのことは、以下の結果から判断しました。計数汚染度がNAS級と当社推奨の管理限界値以内にあった。SOAP／D-SOAPの結果、軸受メタルの主成分である錫が検出されなかった。異常摩耗の早期発見パラメータであるフェログラフィーのIs値がのマイナス乗と良好の範囲にあった。本試料油は継続使用可能な状態にあると判断します。粘度は良好と判断します。粘度はmm/sと新油値mm/sに比較して、粘度変化率は-％と当社推奨の管理限界値の±％以内にあり良好と判断します。水分は良好と判断します。水分はppmと当社推奨の管理限界値の以下にあり、良好と判断します。全酸価は良好と判断します。全酸価は.mgKOH/gと新油値.mgKOH/g以下にあり、良好と判断します。IRは良好と判断します。IRは、IRチャートに示すように新油に比較して変化なく、良好と判断します。計数汚染度は良好と判断します。計数汚染度はNAS級と当社推奨の管理限界値のNAS級以内にあり、良好と判断します。重量汚染度は良好と判断します。重量汚染度は.mg/mlと当社推奨の管理限界値のmg/ml以内にあり、良好と判断します。機器の潤滑状態本機器の軸受は、今後の運転時間や運転状況が、特に変化のない運転であれば、少なくとも年間は継続使用可能な状態にあると判断します。SOAPは良好でした。SOAPの結果、軸受メタルの主成分である錫などの金属元素は検出されておらず良好と判断します。D－SOAPは良好でした。D－SOAPの結果、軸受メタルの主成分である錫などの金属元素は検出されておらず良好と判断します。フェログラフィーの結果、潤滑状態は良好と判断します。フェログラフィーの結果、異常摩耗の早期発見パラメータであるIs値がのマイナス乗と良好の範囲にあり、且つ、異常摩耗の兆候を示すシビア粒子等の摩耗粒子がほとんど観察されていないことから、今後の運転時間や運転状況が、特に変化のない運転であれば、軸受は少なくとも年間は継続使用可能な状態にあると判断します。
報告№108-0411 報告№110-00707 | 分析№108-02744 分析№110-003287 | 110-003287 | は、油の粘度変化率、油中のスラッジの発生量などを判断パラメータに、粘度、全酸価、IR、RBOTで評価します。分析の結果、油の粘性を示す粘度は、新油値の.mm/sに比較して粘度変化率が-％のmm/sとほぼ変化はなく、また油中のスラッジの発生量を示す全酸価は、新油値の.mgKOH/gに対して.mgKOH/gに減少し、さらにはIRの結果でも油が劣化した場合に発生するカルボン酸の発生も確認されず、酸化防止剤の残存量を示すRBOTは、限界値minに比較して、十分に残量があるminであった。以上のように、の健全性を示す各パラメータは全て良好であり、潤滑油の劣化は確認されませんでした。油の余寿命は、使用油の使用期間または使用時間が不明であったため、ご依頼の油の余寿命に関する検討は行えませんでした。ただし、分析の結果で新油値がminであったことから、使用期間を仮にヶ月間と仮定すれば余寿命は十二分にあると言えます。可能であれば、使用期間、あるいは使用時間の情報をご提供下さい。汚染度油中の水分を計測した結果、水分はppmと新油と同等であり、継続使用可能な状態にあることが確認されました。潤滑油は継続使用可能な状態にあると判断します。
報告№106-0025 報告№106-0040 | 分析№106-00118 分析№106-00208 | 106-00208 | 分析の結果、計数汚染度がNAS級とやや高い値でした。粒子分布の状態から～μmの大型の粒子が多いことが確認でき、また、砂等の異物が多く観察されたことから、汚染度がやや高くなったのは砂等の異物が混入したためであることが判りました。汚染の要因が摩耗粒子ではなく砂等の異物であり、この影響による摩耗粒子の発生は非常に少ないことから、現在のところ、本軸受は継続使用可能と判断します。尚、今回の採油箇所が軸受箱ドレンプラグであったため、今回観察された砂等の異物は、ドレンプラグ配管内に残留していたものか、或いは、採油時に異物が混入した可能性が考えられます。今後の採油は、ドレンプラグ配管内容量の～倍程度に増量してから採油を実施されることを推奨します。
報告№109-09447 報告№110-00768 | 分析№109-002782 分析№110-003660 | 110-003660 | 対象設備および潤滑油は継続使用可能な状態にあると判断します。但し、油中の汚染度がやや高く、かつ、やや厳しい摩耗による凝着摩耗の発生が確認されているため、定期的に分析を実施し、摩耗の進行状況を確認することを推奨します。本試料油は、機器停止中にドレンバルブから採油されています。機器が停止している状態では、別紙油粒子の沈降の影響に示すように油槽内で撹拌がなくなり固形物が沈降するため、油中汚染度は高くなると推定されます。今後の採油は、極力運転中もしくは停止直後の油槽中層部から実施されることを推奨します。
報告№105-0081 報告№105-0081 | 分析№105-00575 分析№105-00575 | 105-00575 | 分析の結果、軸受の摩耗が僅かに確認されましたが、現在のところ継続使用可能な状態にあると判断できます。今後、摩耗程度を評価するため、油量、軸受サイズ、回転数、濾過システムの有無について諸元のご提供をお願い致します。は良好と判断します。粘度は良好と判断します。粘度はmm/sと新油値mm/sに比較して、粘度変化率は-％で、当社推奨の管理限界値である±％以内にあり、良好と判断します。水分は良好と判断します。水分はppmと当社推奨の管理限界値の以下であり、良好と判断します。全酸価は良好と判断します。全酸価は.mgKOH/gと新油値.mgKOH/gに比較して変化はなく、良好と判断します。IRの結果、良好と判断します。IRの結果、油劣化の兆候を示すカルボン酸の吸収が確認されていないことから、良好と判断します。RBOTの結果、良好と判断します。RBOTはminと当社推奨の管理限界値のmin以上であり、良好と判断します。は良好と判断します。計数汚染度は良好と判断します。計数汚染度はNAS級と当社推奨の管理限界値のNAS級以内であり、良好と判断します。重量汚染度は良好と判断します。重量汚染度は.mg/mlと当社推奨の管理限界値のmg/ml以内であり、良好と判断します。機器の潤滑状態軸受の摩耗が僅かに確認されましたが、現在のところ継続使用可能な状態にあると判断できます。今後、摩耗程度を評価するため、油量、軸受サイズ、回転数、濾過システムの有無について諸元のご提供をお願い致します。SOAPの結果は良好です。SOAPの結果、油の添加剤成分であるリンがppm、バリウムがppm、外部から混入したケイ素がppm、ナトリウムがppm検出されました。軸受の摩耗を示す錫は検出されず、良好と判断します。D－SOAPの結果、軸受の摩耗を示す錫が僅かに検出されました。D－SOAPの結果、鉄が、軸受の摩耗を示す錫が、外部から混入したと思われるカルシウム、ナトリウムが共に検出されました。フェログラフィーの結果は良好です。異常摩耗の早期発見パラメータであるフェログラフィーのIs値が.と良好の範囲にあり、潤滑状態は良好と判断します。
報告№109-09255 報告№109-09255 | 分析№109-001929 分析№109-001929 | 109-001929 | 結論運転再開後、今回の分析項目に計数汚染度、油中金属濃度を追加して、再度分析を実施し、摩耗の進行状況を確認されることを推奨します。特性低下分析結果は、全項目が良好の範囲にありました。したがって、油の特性低下は認められず良好と判断します。粘度粘度はmm/sと新油値mm/sに対する粘度変化率が-％でした。粘度変化率の推奨管理限界値は、±％以内となっていますが、今回の結果はこの範囲内にあることから、良好と判断します。全酸価全酸価はと新油値.mgKOH/gに比較して若干高くなっているものの、今回の分析結果には劣化の兆候として現れる有機物・有機化合物が確認されていないことから、良好と判断します。酸化安定度酸化安定度は、新油値と比較して十分に残存していることが必要ですが、今回の残存率は新油の％となっており、当社推奨の管理限界値の％以上であったことから、良好と判断します。汚染水分による汚染は確認されず、良好と判断します。水分濃度水分濃度は、当社推奨の管理限界値の以下のppmであり、良好と判断します。摩耗摩耗粒子の結果、異物の噛み込みなどで発生する切削粒子が多く観察されています。異常摩耗の早期発見パラメータであるフェログラフィーのIs値がの乗とやや高く、摩耗粒子の形態観察の結果、異物の噛み込みなどで発生する切削粒子が比較的多く観察されました。
報告№106-4500 報告№106-4518 | 分析№106-00057 分析№106-00382 | 106-00382 | 油圧ポンプで動作不良が発生した。油圧ポンプで動作不良が発生した油の性状および汚染度を確認する。分析の結果、水分、全酸価、計数汚染度の各データは良好の範囲にありました。但し、機器停止週間後に給油口から採油を実施しているため、油循環中の採油に比較して油中粒子が沈降して低濃度になっている部分を採油していると考えられます。したがって、油が循環している状態で採油を実施した場合に比較して、分析データが低くなり、たとえ異常な状態があったとしても、摩耗粒子は既に沈降していると思われます。より正確に診断するために、停止直後、或いは、油循環中に再度採油を実施されることを推奨します。
報告№109-09136 報告№113-00483 | 分析№109-001160 分析№113-002017 | 113-002017 | 潤滑油は継続使用可能な状態にあると判断します。粘度、水分、酸価、IRは良好でした。尚、酸価は.mgKOH/gと新油値の.mgKOH/gに比較してやや高い値ですが、以前に投与した当社製清浄分散剤TS-の影響であり、異常ではありません。
|  | 113-001433 | 分析の結果、油の劣化進行は確認されず、継続使用可能と判断します。対象設備は継続使用可能な状態にあると判断します。はフェログラフィーおよびSOAP-Tの結果から総合的に判断した結果、継続使用は可能ですが、機器の機能を保持するためにも傾向管理が有用と考えます。フェログラフィー【定量分析：Is値】Is値は異常摩耗の早期発見パラメータのつで、摩耗粒子を定量化するために用います。Is値はの乗と、低い値でした。フェログラフィー【定性分析：摩耗粒子および摩耗形態観察】分析結果から観察された全ての粒子量は少でした。Iカップリング発光分光分析【SOAP-T】検出された金属元素から発生箇所を推定すると、以下の通りでした。鉄、銅、錫・ギヤ、軸受等リン・添加剤カルシウム、ケイ素、ナトリウム・外部混入異物粘度粘度は、mm/sと新油値の.mm/sに比較して粘度変化率が-.％となっており、当社推奨の管理限界値である±％以内であり、良好と判断します。水分はppmと当社推奨の管理限界値以下であり、良好と判断します。酸価は.mgKOH/gと新油値.mgKOH/gに比較して大きな変化はなく、良好と判断します。
報告№109-09094 報告№111-00372 | 分析№109-000870 分析№111-001708 | 111-001708 | は良好と判断します。尚、RBOTがminと新油値のminに比較してmin減少していました。このまま継続使用した場合、この減少傾向から限界値に到達するのは、別紙図RBOTの減少傾向に示すように年月と推定されました。残りの継続使用期間は、約年ヶ月であると予測されます。潤滑油は継続使用可能な状態にあると判断します。≪状態監視とパラメータ≫分析の目的および各分析のパラメータは以下の通りです。特性低下目的：油の分析結果から、や劣化傾向ならびに添加剤の消耗程度、残存寿命などを確認する。粘度JISK全酸価JISK赤外線吸収スペクトルJISK酸化安定度試験JISK汚染目的：油の分析結果から、砂塵あるいは水・異種油などによるや、異物混入の有無を確認する。水分JISK計数汚染度JISB重量汚染度JISB光学顕微鏡観察摩耗目的：油中の摩耗粒子を分析する事により、回転・摺動部の潤滑状態、摩耗劣化の程度、余寿命などを解析する。摩耗診断電子顕微鏡観察JISKX線マイクロアナリシス油中金属濃度JISK≪分析結果≫特性低下粘度：良好粘度値mm/sの新油値mm/sに対する変化率は+％であり、当社推奨の管理限界値±％以内に留まっています。全酸価：良好全酸価.mgKOH/gは新油値の.mgKOH/g以内にあることから問題は無いと判断します。赤外線吸収スペクトル：良好酸化安定度試験：良好酸化安定度試験の結果、数値minは当社推奨の管理限界値min以上に留まっており、現時点での使用は可能と判断します。汚染水分：良好水分値ppmは当社推奨の管理限界値以内に留まっています。計数汚染度：今回は実施していません。重量汚染度：今回は実施していません。光学顕微鏡観察：今回は実施していません。摩耗摩耗診断電子顕微鏡観察・X線マイクロアナリシス：今回は実施していません。油中金属濃度：今回は実施していません。
報告№109-09249 報告№109-09249 | 分析№109-001746 分析№109-0001746 | 109-001746 | 分析の結果、全ての分析項目の値が当社推奨の管理基準を満たしており、新油分析値との比較結果も問題となる値はなかったことから、油は継続使用可能な状態であり、運転中における潤滑状態も正常であったものと判断します。特性低下特性低下に係るパラメータの分析結果は良好と判断します。粘度粘度はmm/sと新油値mm/sに対する粘度変化率は-％で、当社推奨の管理限界値である±％以内にあり、良好と判断します。全酸価添加タービン油については、当社では管理限界値を設定しておらず、新油分析値との比較及び他の分析項目の結果より全酸価の状態判断を行います。その結果、全酸価は.mgKOH/gと新油値に比較して若干高くなっていますが、IRチャートに示すように劣化の兆候として現れるカルボン酸などの有機物・有機化合物の発生が確認されていないことから、異常のない値と判断します。酸化安定度酸化安定度はminであり、当社推奨の管理限界値のmin以上であることから良好と判断します。有機物・有機化合物有機物・有機化合物は、IRチャートによる新油分析値との比較の結果、cm-付近に劣化の兆候を示すカルボン酸の吸収が確認されていないことから、良好と判断します。色相はLであり、新油値のL.に比較して大きな変化はないことから、良好と判断します。汚染に係るパラメータの分析結果は良好と判断します。水分は.であり、当社推奨の管理限界値の以下であることから良好と判断します。汚染粒子数はNAS級であり、当社推奨の管理限界値のNAS級以内であることから良好と判断します。汚染度物重量は.mg/mlであり、当社推奨の管理限界値のmg/ml以内であることから良好と判断します。摩耗運転中における潤滑状態は正常であったものと判断します。異常摩耗の早期発見パラメータであるフェログラフィーのIs値がのマイナス乗と当社基準値と比較して良好の範囲にあったことから潤滑箇所の潤滑状態は正常と判断します。金属濃度SOAP法により金属濃度を測定した結果、金属元素は検出されなかったことから、潤滑箇所で発生する金属接触による摩耗や、外部からの異物などの混入は見られず良好と判断します。金属濃度酸溶解法により金属濃度を測定した結果、潤滑箇所で発生する金属接触によって検出される銅が、外部から混入したと思われるナトリウムがと僅かに検出されましたが良好と判断します。
報告№106-0227 報告№106-0246 | 分析№106-01279 分析№106-01360 | 106-01360 | 経緯号STの弁テストの際に不具合が発生した。目的不具合発生時の汚染度とフラッシングの効果確認。潤滑状態を確認する。考察不具合発生前後の汚染度とフラッシング効果分析の結果、計数汚染度がNAS級からNAS級にランク減少し、フラッシングの効果が確認されました。潤滑状態フラッシングを実施しているため観察された摩耗粒子の数は少なく、観察された摩耗粒子は前回同様に外部から混入した鉄錆が観察され、更に異常なサイズの摩耗粒子は観察されなかったことから、潤滑状態は良好と判断します。
報告№109-09042 報告№109-09042 | 分析№109-000475 分析№109-000476 | 109-000476 | 分析の結果、全てのデータが良好であることから、この油は継続使用可能であり、潤滑状態も正常と判断します。は良好と判断します。計数汚染度は良好と判断します。計数汚染度はNAS級と当社推奨の管理限界値のNAS級以内にあり、良好と判断します。重量汚染度は良好と判断します。重量汚染度は.mg/mlと当社推奨の管理限界値のmg/ml以内にあり、良好と判断します。機器の潤滑状態機器の潤滑状態は正常と判断します。SOAPの結果は良好です。SOAPの結果、油の添加剤成分であるリンが検出されています。尚、摩耗により発生した鉄や軸受メタルの主成分である錫が検出されていないことから、良好と判断します。D－SOAPの結果、鉄が検出されています。D－SOAPの結果、摩耗により発生した鉄が検出されています。フェログラフィーの結果は良好です。異常摩耗の早期発見パラメータであるフェログラフィーのIs値がのマイナス乗と良好の範囲にあることから、潤滑状態は正常と判断します。
報告№104-6043 報告№104-6043 | 分析№104-00741 分析№104-00741 | 104-00741 | 精点Aを実施した結果、を示す粘度、水分、全酸価、IR、RBOTの各データは管理限界値内にあり、この油は継続使用可能と判断します。本試料油は、油槽に油濾過機が設置されているため、油中の粒子が除去されていますので、診断は油濾過機による油中粒子減少率を考慮して潤滑状態を解析する必要があります。油濾過機による油中の摩耗粒子の減少率は油濾過機の入口と出口の汚染度を評価し、その結果から求めますが、今回は油濾過機の出口から採取した試料がありませんので、減少率を一般的な濾過率.で解析しました。その結果、油がパスして増加する粒子数は、今回計数汚染度の～μmレンジで個/mlとなりました。これをもとに、油濾過機が設置されていない場合の減少率を.と仮定して平衡濃度を求めたところ、油中粒子数は、個/mlとなりました。このことから分かるように、本試料油中の汚染度は、油濾過機が設置されていることでNAS級になっていますが、油濾過機がないと仮定した場合、計算により求めたように～μmレンジの汚染度はNAS級の汚染状態になる可能性を示唆するものととらえる事が出来ます。他のレンジを同様に計算すると以下のようになり、NAS級となります。～ ～ ～ ～ 以上 等級 級 以上のことから、本試料油の汚染度は、濾過されていることで汚染度がNAS級になってはいるものの、摩耗が発生している状態にあると思われます。清浄な状態にある汚染度ですが、摩耗粒子形態観察で、金属接触が厳しい場合に発生するμmサイズのやや大型のシビア粒子が観察されていることから、今後、更に摩耗が進行する可能性がありますので、～ヶ月以内に精点Bを実施し、汚染状況及び摩耗の進行状況を確認されることを推奨します。傾向を見るため、油槽から採油すると同時に油濾過機の濾過前と濾過後の位置から採油を実施し、分析結果から減少率を導き、その減少率を正確に求め、その粒子数の変化により金属接触が進行しているか落ち着いてきているのかを確認されることを推奨します。尚、採油を主機停止中に実施しているため、油循環中の採油に比較して油中粒子が沈降して低濃度になっている部分を採油していると考えられます。したがって、油が循環している状態で採油を実施した場合に比較して、分析データが低くなり、異常な状態を見落としてしまう可能性がありますので、今後の採油は、停止直後、或いは、油循環中に採油を実施されることを推奨します。主機停止中・濾過機運転中集油槽マンホールより吸引ポンプにて採取。
報告№109-09136 報告№114-00025 | 分析№109-001160 分析№114-000074 | 114-000074 | №軸受潤滑油は、機器停止中の給油プラグから採油されているため、沈降の影響で汚染度が低く出ることが想定されるにもかかわらず、分析の結果では汚染度が高い値となっていました。今後、油中の夾雑物が潤滑部に噛みこむことによる摩耗の進行が懸念されます。尚、№軸受も採油条件が同じであることから沈降の影響を受けているはずですが、比較的大型サイズの摩耗粒子が観察されています。しかし、№軸受では大型サイズの摩耗粒子は観察されませんでした。また、図～に示すようにサイズごとの粒子数を比較してみると、№軸受に比べて№軸受は粒子数が少なく、且つ、特に大型の粒子数が少ないことがわかります。以上のことから、№軸受は№軸受に比較して潤滑状態は良好であると考えられます。但し、№軸受で観察された銅合金が比較的多く観察されたことから、保持器の摩耗が懸念されるため、今後の摩耗推移の監視強化することが有用です。更油油中の汚染度が高いことから、摩耗粒子や異物等の夾雑物が潤滑部に噛み込むことによる摩耗の進行が懸念されるため、更油を推奨します。比較的短い周期での分析による傾向監視損傷のあった№軸受で観察された銅合金が比較的多く観察されたことから、今後は比較的短い周期で分析を実施し、摩耗推移を監視することを推奨します。最適な採油方法本試料油は、機器停止中に給油プラグから採油されているため、別紙油中粒子の沈降の影響に示すように、油中粒子が油槽底部に沈降し、分析データが低濃度に出ている可能性があります。正確なデータによる診断を行うためにも、今後の採油は、極力運転中もしくは停止直後の油槽中層部から実施されることを推奨します。異常摩耗の早期発見のパラメータであるIs値は、前回のレベルからレベルに上昇し、高い値でした。また、潤滑部の摩耗が認められたため、定期的に潤滑油分析を実施し、摩耗推移を監視することが有用と考えます。フェログラフィーで観察された代表的な粒子は、以下の通りです。正常な摩耗粒子・潤滑状態が正常なマイルド摩耗により発生。銅合金・銅を使用した箇所の摩耗により発生。SOAP/D-SOAPで銅が比較的高い値で検出されました。銅は軸受保持器に使用されている場合があることから、保持器が摩耗していたと考えられます。保持器の摩耗が進行することで転動体とのギャップが大きくなると共に振動が増大し、摩耗の進行につながることが懸念されます。計数汚染度はNAS級を上回っており、当社推奨の管理限界値を超えていました。フィルタ表面の異物観察で金属片、鉄錆が観察されたことから、汚染度が高い要因は、摩耗粒子と外部混入異物の影響と思われます。粘度、酸価、IRの各データは良好でした。尚、水分は新油値に比較して若干高い値を示しています。使用油であるシンテッソHTは、ポリグリコールベースの合成ギヤオイルであるため、水分を吸収しやすい特性があります。水分濃度の増加とともに水分の影響による腐食摩耗の発生に注意が必要です。
報告№109-09136 報告№112-00361 | 分析№109-001160 分析№112-001438 | 112-001438 | 減速機は継続使用可能な状態にあると判断します。但し、今後も摩耗の進行を傾向監視するため、以下の対策を推奨します。定期的な分析切削摩耗の進行を監視するため、定期的に分析を実施し、分析データによる摩耗の進行状況を確認することを推奨します。はフェログラフィーおよびSOAP／D-SOAPの結果から総合的に判断した結果、やや厳しい状態にあると考えられます。フェログラフィー【定量分析：Is値】Is値は異常摩耗の早期発見パラメータのつで、摩耗粒子を定量化するために用います。前回に比較してのIs値はの乗から変化はなく、低い値でした。フェログラフィー【定性分析：摩耗粒子および摩耗形態観察】分析結果から比較的多く観察された粒子は、以下の通りでした。正常な摩耗粒子・潤滑状態が正常なマイルド摩耗により発生。切削粒子・異物や金属表面の微小突起による切削摩耗により発生。観察された摩耗粒子の中でも切削粒子は、注意が必要です。減速機で切削摩耗が発生した場合、減速機内部で使用されている転がり軸受が切削摩耗により生じた軌道面の損傷が起点となって、寿命が分の程度に低下することがあることから、切削摩耗には十分注意する必要があります。切削摩耗の発生原因となる混入異物が残留している場合、この異物により切削摩耗が継続して発生する可能性があります。Iカップリング発光分光分析【SOAP／D-SOAP】検出された金属元素から発生箇所を推定すると、以下の通りでした。鉄・ギヤ、軸受等リン・添加剤カルシウム、アルミニウム、ナトリウム・外部混入異物前回に比較して計数汚染度はNAS級からNAS級にランク上昇し、当社推奨の管理限界値以下にあるものの、やや高い値でした。フィルタ表面の異物観察で銅合金、鉄錆、砂等が観察されたことから、汚染度が高い要因は、摩耗と外部混入異物の影響と思われます。分析結果計数汚染度は当社推奨の管理限界値以下にあるものの、やや高い値でした。計数汚染度計数汚染度はNAS級と当社推奨の管理限界値のNAS級以下にあるものの、やや高い値でした。重量汚染度は.mg/mlでした。摩耗粒子の形態観察の結果、潤滑状態が正常な場合に発生する摩耗粒子、異物の噛み込みや金属表面の微小突起により発生する切削粒子が比較的多く観察されました。SOAPSOAPの結果、摩耗により発生する鉄が検出されていないことから、良好と判断します。D-SOAPD-SOAPの結果、摩耗により発生する鉄が検出されました。フェログラフィー異常摩耗の早期発見パラメータであるフェログラフィーのIs値がの乗と良好の範囲にあるものの、摩耗粒子の形態観察の結果、潤滑状態が正常な場合に発生する摩耗粒子、異物の噛み込みや金属表面の微小突起により発生する切削粒子が比較的多く観察されました。
報告№109-09136 報告№112-00382 | 分析№109-001160 分析№112-001580 | 112-001580 | 潤滑油および対象設備は継続使用可能な状態にあると判断します。但し、今後も摩耗の進行を傾向監視するため、以下の対策を推奨します。次回点検でピストンリングの点検と更油当該機の油中からカルシウム化合物がやや高い濃度で検出されたため、この化合物がコンロッドメタルやクランクメタルの摩耗を促進させる懸念があります。化合物発生の原因は、ピストンリングの摩耗によって燃焼ガスのシール性が低下し、燃焼ガス中の硫黄分と油中のカルシウム添加剤が反応するためと考えられます。そのため、次回点検では第一にピストンリングの摩耗状態の点検を推奨すると共に、第二に、更油を推奨します。更油或いは部分更油による水分濃度の調整水分の影響により金属表面で腐食摩耗が発生し、発生した鉄錆等の粒子が潤滑部に噛み込み摩耗が進行することがありますので、更油或いは部分更油などにより相対的に水分濃度を低くするなどの方法を推奨します。定期的な分析凝着摩耗の進行を監視するため、定期的に分析を実施し、分析データによる摩耗の進行状況を確認することを推奨します。はフェログラフィーおよびSOAP-Tの結果から総合的に判断した結果、やや厳しい状態にあると考えられます。フェログラフィー【定量分析：Is値】Is値は異常摩耗の早期発見パラメータのつで、摩耗粒子を定量化するために用います。前回に比較してIs値はの乗から乗に上昇し、やや高い値でした。フェログラフィー【定性分析：摩耗粒子および摩耗形態観察】分析結果から比較的多く観察された粒子は、以下の通りでした。正常な摩耗粒子・潤滑状態が正常なマイルド摩耗により発生。黒錆・潤滑状態がやや厳しい凝着摩耗により発生。金属接触が厳しく、且つ、高い摩擦熱が発生していると考えられます。Iカップリング発光分光分析【SOAP-T】検出された金属元素から発生箇所を推定すると、以下の通りでした。鉄、銅、ニッケル・軸受等リン、亜鉛、カルシウム、モリブデン・添加剤ナトリウム・外部混入異物カルシウムの析出前回に比較してSOAP-Tでカルシウムがppmからppmに減少しているものの、やや高い値でした。エンジン油中にカルシウム化合物が高い濃度で検出された場合、この化合物がコンロッドメタルやクランクメタル摺動面に噛み込んで摩耗させたり、メタルに埋め込まれて摩耗を促進させたりする原因になるなどの悪影響を生じることが当社の研究結果から判明しています。この影響については、別紙カルシウムの析出をご覧ください。クランクメタルの摩耗前回に比較してSOAP-Tで銅がppmからppmに増加していたことから、銅を使用した箇所の溶出・摩耗が進行していると推定されます。ディーゼル機関の潤滑油で銅が検出される場合は、クランクメタルが考えられます。ディーゼルエンジンのクランクメタルは積層構造になっており、クランクメタルの最表面はホワイトメタル層が存在し、その下にニッケル層、さらにその下には銅と鉛の合金であるケルメット層が存在します。ディーゼルエンジンのメタルは、設計上、油膜が正常に形成される流体潤滑が基本であることから、通常の使用においては摩耗しにくいと思われますが、メタルの潤滑部に流体潤滑になりにくい部分が発生するとメタル表面の軟質金属部が摩耗しメタル部のすぐ下のニッケル部まで摩耗し始め、ホワイトメタル層の主成分である錫や鉛、そしてメタルの第二層のニッケルやバックメタルの銅が検出されます。今後、摩耗が進行した場合、軸受が焼付を起こす可能性があるため、注意が必要です。その他の銅を使用した箇所の溶出・摩耗その他に潤滑油系統内で銅を使用している箇所は、潤滑油冷却器の配管などが考えられます。この箇所で溶出・摩耗が発生する場合は以下のことが考えられます。潤滑油冷却器の配管で摩耗していた場合、配管取付け部に緩みが生じて配管が振動し、継手部が外れたり、亀裂が生じて冷却水の混入にいたる場合があります。亜鉛系添加剤の影響により、潤滑油冷却器の配管で溶出していた場合、ピンホールが発生して冷却水の混入に至る場合があります。今後、油劣化の進行や水分濃度が上昇することに注意が必要です。計数汚染度前回に比較して計数汚染度はNAS級以上からNAS級にランク低下したものの、汚染されていました。フィルタ表面の異物観察で鉄錆、砂等が観察されたことから、汚染度が高い要因は、摩耗と外部混入異物の影響と思われます。粒度分布粒度分布は.～.μmの範囲にあり、.μmにピークが確認されました。μm以下の粒子が多いことから、燃焼して発生したすす等であることが分かります。前回同様に粘度、酸価、IRの各データは良好でした。水分は、ppmと当社推奨の管理限界値を超えていました。今後、水分の影響でエンジン内部に錆が発生し、その影響で摩耗が発生する懸念があります。
報告№104-8044 報告№104-6078 | 分析№104-02040 分析№104-02330 | 104-02330 | 前回のオーバーホール直後の初期試験に続き今回実施した初期試験の結果、分析データに大きな変化がなく、摩耗は安定している事がわかりました。これらのことは、前回に比較して、計数汚染度は等級に変化はなく、SOAP／D-SOAPの鉄及び錫濃度に変化がないこと異常摩耗の早期発見パラメータであるフェログラフィーのIs値が、.と良好の範囲にあること以上のことから判断しました。
報告№106-0227 報告№106-0308 | 分析№106-01279 分析№106-01643 | 106-01643 | 濾過前の試料油を分析した結果、計数汚染度が前回NAS級から、今回NAS級に約ヶ月でランク上昇しました。摩耗粒子形態観察の結果、鉄錆が観察されているため、汚染度が上昇した要因は、外部から混入した異物によるものと考えられます。但し、潤滑異常の早期発見パラメータである摩耗過酷度を示すIs値が.と非常に良好の範囲にあることから、潤滑状態は良好な状態にあると判断します。
報告№106-0154 報告№106-0154 | 分析№106-00964 分析№106-00965 | 106-00965 | 経緯A号機BFPの潤滑油ストレーナで差圧が通常より高い値を指示した。目的A号機BFPの比較試料として、B号機BFP潤滑油のトライボ診断を実施し、劣化、汚染度、摩耗状態を確認することを目的とした。考察分析の結果、計数汚染度がNAS級以上と当社推奨の管理限界値を超えていました。摩耗粒子形態観察及びフィルタ写真で外部から混入した鉄錆、砂が多く観察され、SEM・XMAで詳細に摩耗粒子を観察した結果、μmサイズの銅系粒子が多く観察されたことから、汚染度が高い原因は、銅を使用した箇所の摩耗、外部から混入した異物の影響と考えられました。今後、これらの異物及び摩耗粒子が軸受摺動面に噛み込み摩耗が進行することが懸念されるため、濾過を実施されることを推奨します。尚、SOAP／D－SOAPの結果、B号機はアースパットの成分である銀は検出されませんでした。これらのことは、計数汚染度がNAS級以上と当社推奨の管理限界値を超えていたこと異常摩耗の早期発見パラメータであるフェログラフィーのIs値がの乗とやや高く、摩耗粒子形態観察の結果、外部から混入した鉄錆、砂が多く観察されたことD－SOAPの結果、鉄が、銅が検出されたことSEM・XMAの結果、銅系粒子が多く観察されたこと以上のことから判断しました。
報告№102-4522 分析の結果、前回同様にスラッジが多く確認されました。このスラッジは、バルブ類の動作障害の原因になることが知られていますので、除去されることを推奨します。除去方法は、前報で示したように当社製清浄分散剤ＴＳ－６０４の投与と濾過が有効ですので、実施されることを推奨します。 | 分析№102-02646 | 102-02646 | 本試料油は、平成年月に設備油量リットルに対して、リットル更油を実施しました。それからヶ月後に採油を実施しました。一方、油圧モータ等の摺動部の摩耗が若干発生していることが確認されたため、定期的に分析を実施し、汚染状況及び摩耗の進行状況を確認されることを推奨します。このことは、重量汚染度がmg/mlと当社推奨のmg/mlの倍と非常に高い値を示していることD-SOAPの結果、油の添加剤成分の析出により発生した亜鉛がppm検出されていることフェログラフィーの結果、金属接触が厳しい場合に発生するシビア粒子がみられることから判断しました。
報告№109-09136 報告№111-00382 | 分析№109-001160 分析№111-001829 | 111-001829 | グリースおよび軸受は継続使用可能な状態にあり、保守サイクルおよび手法は問題ないと判断します。但し、異種グリースの混入、或いは、グリース名が違う可能性があるため、以下の対策を推奨します。異種グリースの混入の有無、グリース名を再度確認することを推奨します。フェログラフィー摩耗粒子の形態で比較的多く観察された粒子は、潤滑状態が正常な場合に発生する摩耗粒子でした。これらの摩耗粒子が観察された場合、潤滑部で発生している摩耗形態は、正常なマイルド摩耗であることが分かります。電子顕微鏡・X線マイクロアナリシス観察された粒子をSEM・XMAで詳細に分析した結果、粒子には鉄、マンガンが比較的多く含まれており、成分割合から粒子は主にベアリングの保持器やハウジング等から発生していると推定できました。Iカップリング発光分光分析供試グリースを分析した結果、検出された金属元素は、SOAP-Tの結果表に示すように、鉄、鉛、銅、錫、リン、亜鉛、カルシウム、バリウム、アルミニウム、ケイ素、ナトリウムでした。これらの検出された金属元素から発生箇所を推定すると鉄、鉛、銅、錫・軸受等リン、亜鉛、バリウム・グリース添加剤カルシウム、アルミニウム、ケイ素、ナトリウム・増ちょう剤であると思われます。このうち、機械部品が摩耗したと思われる元素はのグループです。グリースの物理的性状IRの結果、新グリースのIRスペクトルと一致しない箇所が確認されました。異種グリースの混入またはグリース名の誤りなどが考えられます。
報告№109-09136 報告№113-00211 | 分析№109-001160 分析№113-000805 | 113-000805 | グリースグリースの酸化劣化はありませんが、ちょう度の低下が確認されました。ギヤギヤは継続使用可能な状態にあると判断します。但し、定期的な分析により今後の摩耗進行の有無を確認することを推奨します。新グリース入替または適時給脂ちょう度の低下がみられ、グリースが硬化していることが確認されました。硬化したグリースを使用した場合、油分の流動性がなくなり、ギヤ歯面等で良好な油膜が保持されにくくなる可能性があるため、新グリースの入替または適時給脂を推奨します。定期的な分析摩耗粒子の形態観察で、疲労摩耗が観察されたことから、今後の摩耗進行を監視するため、定期的に分析を実施することを推奨します。はフェログラフィーおよびSOAP／D-SOAPの結果から総合的に判断した結果、継続使用は可能ですが、今後の機器の機能を確認するためにも傾向管理が有用と考えます。フェログラフィー【定性分析：摩耗粒子および摩耗形態観察】分析結果から観察された代表的な粒子は、以下の通りでした。疲労摩耗粒子・繰返し応力を受けて発生。Iカップリング発光分光分析【SOAP／D-SOAP】検出された金属元素から発生箇所を推定すると、以下の通りでした。鉄、鉛、銅、ニッケル、錫・ギヤ歯面リン、亜鉛、カルシウム、バリウム、アルミニウム、ナトリウム、マグネシウム・添加剤、増ちょう剤、外部混入異物グリースの物理的性状全酸価、IRの各データは、良好でした。尚、滴点は試料量が少なかったため測定できませんでした。ちょう度ちょう度は、と当社推奨の管理下限値以下にあり、グリースの硬化が確認されました。
報告№109-09136 報告№111-00727 | 分析№109-001160 分析№111-003694 | 111-003694 | 対象設備は継続使用可能な状態にあると判断します。但し、潤滑油は粘度の低下および水分が多く含まれており、今後も摩耗の進行を傾向監視するため、以下の対策を推奨します。更油分析の結果、試料油の粘度はカタログ値に比較して-%も低下していることが確認されました。粘度低下した潤滑油を使用すると油膜形成がし難くなり、油膜切れなどにより摩耗が発生することがあります。さらに水分の影響により金属表面で腐食摩耗が発生し、発生した鉄錆等の粒子が潤滑部に噛み込み摩耗が進行することがありますので、更油を推奨します。定期的な分析摩耗の進行が懸念されるため、今後は定期的に分析を実施し、摩耗の進行状況を確認することを推奨します。新油との比較による評価を示す粘度、塩基価のデータは新油データを基準として評価しています。今回は当社に新油データがなかったためカタログ値で判断しましたが、今後評価する場合は、充填用に新油を同時に分析することをご検討下さい。フェログラフィーIs値は異常摩耗の早期発見パラメータのつで、摩耗粒子を定量化するために用います。今回のIs値はの乗であり、潤滑状態はやや厳しいと判断できます。摩耗粒子の形態で比較的多く観察された粒子は、潤滑状態が正常な場合に発生する摩耗粒子でした。これらの摩耗粒子が観察された場合、潤滑部で発生している摩耗形態は、正常なマイルド摩耗であることが分かります。Iカップリング発光分光分析供試の潤滑油を分析した結果、検出された金属元素は、SOAP-Tの結果表に示すように、鉄、鉛、錫、リン、亜鉛、カルシウム、ナトリウム、ホウ素でした。検出されたこれらの金属元素から発生箇所を推定すると鉄、鉛、錫・エンジン部品リン、亜鉛、カルシウム、ホウ素・オイル添加剤ナトリウム・外部混入異物であると思われます。このうち、機械部品が摩耗したと思われる元素はのグループです。計数汚染度計数汚染度はNAS級と汚染されていました。フィルタ表面の異物観察で金属片、鉄錆、砂等が観察されたことから、汚染度が高い要因は、摩耗と外部混入異物の影響と思われます。粒度分布粒度分布は.～μmの範囲にあり、.μmにピークが確認されました。μm以下の粒子が多いことから、燃焼して発生したすす等が油中粒子の主成分であることが推測できます。粘度粘度は、mm/sと新油カタログ値のmm/sに比較して粘度変化率が-％となっており、当社推奨の管理限界値である±％を超えていました。ディーゼルエンジンオイルの粘度低下は、別紙内燃機関における粘度の低下を御覧下さい。水分はppmと当社推奨の管理限界値を超えていました。今後、水分の影響でエンジン内部に錆が発生し、その影響で摩耗が発生する懸念があります。
報告№109-09136 報告№111-00150 | 分析№109-001160 分析№111-000749 | 111-000749 | 潤滑油は継続使用可能な状態にあると判断します。前回に比較して計数汚染度はNAS級からNAS級にランク増加したものの、当社推奨の管理限界値内にあり、良好でした。油中金属濃度前回同様にSOAPで鉄が微量検出されました。前回同様に新油と試料油の赤外線吸収スペクトルを比較した結果、試料油は新油のスペクトルとほぼ同じで変化はなく、且つ、油劣化の兆候を示すカルボン酸の吸収が確認されていないことから、良好と判断します。
報告№104-8040 報告№104-8040 | 分析№104-01655 分析№104-01655 | 104-01655 | 定期試験を実施した結果、計数汚染度がNAS級、重量汚染度がmg/mlとやや高い値でした。光学顕微鏡写真に示すように、茶褐色状のスラッジ、赤錆、外部から混入した異物が見られ、D－SOAPの結果、鉄が、油の添加剤成分である亜鉛が、ナトリウムがppm検出されました。又、潤滑異常の早期発見パラメータであるフェログラフィーのIs値がと良好の範囲にあるものの、フレッティングにより発生したμm未満の赤錆、外部から混入した砂・鉄錆等の異物が多く観察されました。以上のことから汚染度が高い要因は、フレッティングにより発生したμm未満の赤錆、油の添加剤成分の析出により発生したスラッジ、外部から混入した異物によるものと考えられました。フレッティングは鉄系材料が接合されたり、勘合されていたりする部分から発生します。フレッティングによる赤錆が少量発生しても直ちに異常ではありませんが、起動停止が頻繁にあるような場合には、軟らかい軸受表面に、硬いフレッティング粒子が埋め込まれそれが原因で、起動時のトルク増大による起動開度の増加にもなる事があります。巡視の際には、起動開度の増大や、主機の発停時の軸受温度の跳ね上がり等の変化に注意して下さい。又、埋め込まれたこれらの粒子による摩耗の進行もありますので、～ヶ月以内に摩耗試験を実施し、汚染状況及び摩耗の進行状況を確認されることを推奨します。一方、SOAPで銅がppm検出されていました。この原因は以下のように油の添加剤成分である亜鉛系添加剤と銅が反応して溶出する。冷却用蛇管にフィンがついていた場合、振動により摩耗する。及びの現象が同時に起こる。等が考えられますが、今回の銅の検出は分析の結果からの可能性が高いと推定されます。銅の溶出は、冷却蛇管と添加剤成分との反応で発生しますが以下の点で注意が必要です。冷却蛇管が溶解、又は、摩耗している場合、蛇管にピンホールが発生することへの注意が必要です。この場合、潤滑油に水分が混入しますので、水分値の増加により確認できます。油中の銅濃度が以上になった場合、別添資料鉱油の酸化に対する金属触媒の影響に示すとおり油の劣化速度が加速しますので、銅濃度は以下で管理されることを推奨します。銅分が増加傾向を示すような場合、油種の変更が必要です。
報告№109-09136 報告№113-00641 | 分析№109-001160 分析№113-002871 | 113-002871 | 粘度および消泡性能の低下が確認されました。今後は障害予防を目的に以下の対策を推奨します。定期的な分析粘度が新油に比較して％低下し、推奨する管理基準を下回っていることが分かりました。現時点では問題無いと判断しますが、今後も粘度が低下した場合、ギヤ歯面やベアリング軌道面で油膜切れが発生し、摩耗が進行することが懸念されるため、傾向分析により粘度変化を監視することを推奨します。追加分析消泡性能が低下した場合、ギヤ歯面での油膜形成に影響が出て摩耗が進展することがありますので、フェログラフィーおよびSOAP-Tを追加して摩耗により発生する油中金属濃度や潤滑状態を確認することを推奨します。粘度粘度はmm/sと新油値mm/sに比較して、粘度変化率は-％で、当社推奨の管理限界値である±％を超えていました。今後、適正な粘度範囲で使用していない場合、ギヤ歯面やベアリング軌道面で油膜切れが発生し、摩耗が進行することが懸念されます。泡立ち試験泡立ち試験の結果は、-と新油値が-であるのに比較して高い値となっていたことから、消泡性能が低下していることが分かりました。今後の使用状況によっては油の酸化劣化が進行したり、ギヤ歯面およびベアリング軌道面で油膜切れが発生したりする場合があるため、消泡剤の添加による消泡性能の改善など何らかの対応が必要になると思われます。分析結果粘度および消泡性能が低下していることが確認されました。粘度粘度はmm/sと新油値mm/sに比較して、粘度変化率は-％で、当社推奨の管理限界値である±％を超えていました。泡立ち試験泡立ち試験は-と新油に比較して高い値でした。水分はppmと当社推奨の管理限界値の以下であり、良好と判断します。酸価は.mgKOH/gと新油値.mgKOH/g以下にあり、良好と判断します。
報告№108-5064 報告№108-5064 | 分析№108-02418 分析№108-02418 | 108-02418 | トライボ診断の結果、泡立ち試験を除く項目は良好です。泡立ち試験の結果は、一般的には消泡性能が低くいと判断できる値の-ですが、新油値の-と同レベルにあったため、良好と判断します。機器の潤滑状態潤滑状態指数はのマイナス乗と濾過設備のない機器であれば正常な潤滑状態にあると判断できますが、ギヤボックスの油系統にはインラインフィルタとオフラインフィルタがあり、μmサイズ以上の粒子の大部分は捕捉され、異常な摩耗状態が発生したとしても正常な潤滑状態にあると誤認してしまう可能性があります。そこで、フィルタが設置されていない場合の潤滑状態を、一般的なフィルタの効率である.と仮定し、粒子の発生状況から潤滑状態を推定しました。その結果、ギヤは継続使用可能な状態にあると思われますが、潤滑状態指数は摩耗がやや厳しい状態であるの乗領域にあると推定できました。推定結果は、フィルタの濾過効率を仮定して求めたものですが、フィルタがない状態では油中の粒子濃度は現在より高いことは明らかです。そのためヶ月後に再度分析を実施し、摩耗進行の有無をチェックすることを推奨します。尚、フィルタの捕捉の影響による誤認を避けるため、これまでの採油箇所に加え、インラインフィルタやオフラインフィルタの捕捉物も分析し、その結果から潤滑状態を評価することを提案します。フィルタ捕捉物の分析を実施する際には、フィルタ使用時間の情報をご提供いただけますようお願い致します。泡立ち試験の結果、消泡性能が低いと判断できる値であるものの、新油と同レベルにあると判断します。粘度は良好。粘度は.mm/sと新油値mm/sに比較して、粘度変化率は-.％で、当社推奨の管理限界値である±％以内にあり、良好と判断します。粘度は.mm/sです。粘度は.mm/sです。粘度指数はです。粘度指数はです。泡立ち試験は-です。泡立ち試験は-と新油と同レベルにあり、消泡性能が新油と同レベルにあると判断します。水分は良好。水分は.ppmと当社推奨の管理限界値の以下であり、良好と判断します。全酸価は良好。全酸価はmgKOH/gと新油値mgKOH/g以内にあり、良好と判断します。機器の潤滑状態精密な濾過設備がない機器であれば、潤滑状態指数は正常の範囲にあると判断します。潤滑状態指数は正常の範囲にあると判断します。異常摩耗の早期発見パラメータである潤滑状態指数がのマイナス乗と精密な濾過設備がない機器であれば、潤滑状態指数は正常の範囲にあると判断します。
報告№102-4047 | 分析№102-02157 | 102-02157 | 本機は、前回分析結果を受け、年月日に軸受を手入れし、更油が実施されています。本試験は、ヶ月経過した時点の軸受の潤滑状態を確認することを目的としました。分析の結果、軸受メタル及びオイルリングの摩耗が確認されました。今後、オイルリングの振れ回りが増大し、潤滑油を適正にかきあげることができなくなり、油膜切れを発生させることが懸念されるため、巡視の際にオイルリングの回転状況を確認するとともに、ヶ月後に再度分析を実施し、摩耗の進行状況を確認されることを推奨します。それは、異常摩耗の早期発見パラメータである、Is値が-.と良好の範囲にあるものの、摩耗粒子形態観察の結果、異物の噛み込み、金属表面の微少突起で発生する切削粒子、オイルリングの摩耗により発生した銅合金が多く見られたことD－SOAPで錫が、銅がppm検出されたことから判断しました。
|  | 112-002865 | 潤滑油および対象設備は継続使用可能な状態にあると判断します。はフェログラフィーおよびSOAPの結果から総合的に判断した結果、正常な状態にあると考えられます。フェログラフィー【定量分析：Is値】Is値は異常摩耗の早期発見パラメータのつで、摩耗粒子を定量化するために用います。Is値は前回同様にの乗と低い値でした。フェログラフィー【定性分析：摩耗粒子および摩耗形態観察】分析結果から観察された全ての粒子量は少でした。Iカップリング発光分光分析【SOAP／D-SOAP】【SOAP-T】検出された金属元素から発生箇所を推定すると、以下の通りでした。鉄、銅・エンジン部品リン、亜鉛、カルシウム、マグネシウム、ホウ素・添加剤アルミニウム、ナトリウム・外部混入異物．粘度、水分、塩基価は良好でした。
報告№109-09165 報告№109-09165 | 分析№109-001352 分析№109-001352 | 109-001352 | 分析の結果、全てのデータは潤滑状態が良好であることを示していました。したがって、軸受は継続使用可能と判断します。これらのことは、前回同様に異常摩耗の早期発見パラメータであるフェログラフィーのIs値がの乗と若干高く、摩耗粒子の形態観察の結果、微小な疲労摩耗粒子、外部から混入したと思われる鉄錆等がやや多く観察されたものの、計数汚染度は等級に変化はなく、SOAP／D-SOAPの鉄濃度に変化はないこと以上のことから判断しています。計数汚染度は良好と判断します。計数汚染度は良好と判断します。計数汚染度はNAS級と当社推奨の管理限界値のNAS級以内にあり、良好と判断します。重量汚染度はmg/mlとなっています。重量汚染度はmg/mlとなっています。機器の潤滑状態フェログラフィーの結果、微小な疲労摩耗粒子がやや多く観察されています。SOAPの結果、鉄が検出されています。SOAPの結果、摩耗により発生する鉄、油の添加剤成分であるリンが検出されています。D－SOAPの結果、鉄が検出されました。D－SOAPの結果、摩耗により発生する鉄、油の添加剤成分であるリンが検出されています。フェログラフィーの結果、微小な疲労摩耗粒子がやや多く観察されています。異常摩耗の早期発見パラメータであるフェログラフィーのIs値がの乗とやや高く、摩耗粒子の形態観察の結果、微小な疲労摩耗粒子がやや多く観察されています。
報告№109-09094 報告№112-00124 | 分析№109-000872 分析№112-000426 | 112-000426_旧 | 潤滑油は継続使用可能な状態にあると判断します。は良好でした。≪状態監視とパラメータ≫分析の目的および各分析のパラメータは以下の通りです。特性低下目的：油の分析結果から、や劣化傾向ならびに添加剤の消耗程度、残存寿命などを確認する。粘度JISK酸価JISK赤外線吸収スペクトルJISK酸化安定度試験JISK汚染目的：油の分析結果から、砂塵あるいは水・異種油などによるや、異物混入の有無を確認する。水分JISK計数汚染度JISB重量汚染度JISB光学顕微鏡観察摩耗目的：油中の摩耗粒子を分析する事により、回転・摺動部の潤滑状態、摩耗劣化の程度、余寿命などを解析する。摩耗診断電子顕微鏡観察JISKX線マイクロアナリシス油中金属濃度JISK≪分析結果≫特性低下粘度：良好粘度値mm/sの新油値mm/sに対する変化率は+.％であり、当社推奨の管理限界値±％以内に留まっています。酸価：良好酸価.mgKOH/gは新油値の.mgKOH/g以内にあることから、問題は無いと判断します。赤外線吸収スペクトル：良好酸化安定度試験：良好酸化安定度試験の結果、数値minは当社推奨の管理限界値min以上に留まっており、現時点での使用は可能と判断します。汚染水分：良好水分値ppmは当社推奨の管理限界値以内に留まっています。計数汚染度：今回は実施していません。重量汚染度：今回は実施していません。光学顕微鏡観察：今回は実施していません。摩耗摩耗診断電子顕微鏡観察・X線マイクロアナリシス：今回は実施していません。油中金属濃度：今回は実施していません。
報告№109-09136 報告№112-00561 | 分析№109-001160 分析№112-002311 | 112-002311_date130318 | 分析の結果、潤滑油の劣化はなく、汚染度は良好な範囲にあることから、継続使用可能な状態にあると判断します。軸受分析の結果、軸受は継続使用可能な状態にあると判断します。但し、将来的な摩耗進行の有無を確認するためにも傾向監視を継続することが有効です。定期的な分析今後懸念される凝着摩耗の進行を監視するため、定期的に分析を実施することを推奨します。診断結果は良好と判断します。粘度前回に比較して今回の粘度は、mm/sからmm/sに低下していました。新油値mm/sに比較して、粘度変化率は+.％で、当社推奨の管理限界値である±％以内であり、良好と判断します。水分前回に比較して今回の水分は、ppmからppmに減少していました。当社推奨の管理限界値の以下であり、良好と判断します。酸価前回に比較して今回の酸価は、.mgKOH/gから.mgKOH/gに上昇していました。新油値.mgKOH/g以下であり、良好と判断します。IRIRチャートの結果、新油と使用油のスペクトルパターンはほぼ一致し、また、油劣化の兆候を示すカルボン酸の吸収が確認されていないことから、良好と判断します。は良好と判断します。計数汚染度前回同様に計数汚染度は、NAS級と当社推奨の管理限界値NAS級以下であり、良好と判断します。重量汚染度前回に比較して今回の重量汚染度は、.mg/mlから.mg/mlに減少していました。当社推奨の管理限界値mg/ml以下であり、良好と判断します。光学顕微鏡写真重量汚染度で濾過したフィルタ表面上の夾雑物を光学顕微鏡で観察した結果、金属片、鉄錆、砂等が観察されました。はフェログラフィーおよびSOAP-Tの結果から総合的に判断した結果、継続使用は可能ですが、機器の機能を保持するためにも傾向管理が有用と考えます。フェログラフィー【異常摩耗指数：Is値】Is値は異常摩耗の早期発見パラメータのつで、摩耗粒子を定量化するために用います。前回に比較して今回のIs値はの乗から乗に低下し、低い値でした。フェログラフィー【定性分析：摩耗粒子および摩耗形態観察】分析結果から比較的多く観察された粒子は、以下の通りでした。正常な摩耗粒子・潤滑状態が正常なマイルド摩耗により発生。シビア粒子・潤滑状態がやや厳しい凝着摩耗により発生。金属潤滑部が局部的に油膜切れを起していると考えられます。観察された摩耗粒子の中でもシビア粒子は、注意が必要です。シビア粒子、凝着摩耗に分類されます。この摩耗粒子は、軌道面で凝着、破断を繰り返し、この過程で生じる移着粒子が成長して摩耗粒子となります。そのため、軌道面では局部的に油膜切れが発生していることを示しています。この状態が継続した場合、摩耗粒子のサイズは徐々に大型化していき、軸受の損傷に至る場合がありますので、傾向監視が必要です。Iカップリング発光分光分析【SOAP-T】検出された金属元素から発生箇所を推定すると、以下の通りでした。鉄・軸受等リン、亜鉛・添加剤
報告№109-09136 報告№113-00492 | 分析№109-001160 分析№113-002039 | 113-002039 | 軸受は継続使用可能な状態にあると判断します。但し、将来的な摩耗進行の有無を確認するためにも傾向監視を継続することが有効です。また、油中の汚染度が高い値でした。濾過または更油油中の汚染度が高いことから、摩耗粒子や異物等が軸受軌道面に噛み込むことによる摩耗の発生が懸念されるため、予防措置として、濾過または更油を推奨します。定期的な分析今後懸念される摩耗の進行を監視するため、定期的に分析を実施することを推奨します。油劣化の確認分析の結果、スラッジが確認されました。スラッジの発生原因は油の添加剤成分の化学反応や熱の影響などが挙げられます。軸受摺動面が高圧・高温となることで油温が高い状態になり、油がこの熱の影響を受けて酸化劣化している可能性が考えられます。油が酸化劣化していた場合、酸化防止剤の減少とともに油中には酸成分が発生し、その酸成分の影響で金属表面が腐食して発生する腐食摩耗に進展することが懸念されます。そのため、次回の分析では、酸化劣化状態を酸価、IRで確認することを推奨します。はフェログラフィーおよびSOAP／D-SOAPの結果から総合的に判断した結果、継続使用は可能ですが、今後の機器の機能を確認するためにも傾向管理が有用と考えます。フェログラフィー【定量分析：Is値】Is値は異常摩耗の早期発見パラメータのつで、摩耗程度を定量化するために用います。今回のIs値はの乗とやや高い値でした。フェログラフィー【定性分析：摩耗粒子および摩耗形態観察】分析結果から観察された全ての粒子量は少でした。Iカップリング発光分光分析【SOAP／D-SOAP】検出された金属元素から発生箇所を推定すると、以下の通りでした。鉄、銅、アンチモン、錫、亜鉛・軸受等リン・添加剤カルシウム、バリウム、アルミニウム、ナトリウム・外部混入異物計数汚染度はNAS級と当社推奨の管理限界値に到達していました。D-SOAPで油の添加剤成分であるリンが検出され、フィルタ表面の異物観察で金属片、粘ちょう物、鉄錆、砂等が観察されたことから、汚染度が高い要因は、摩耗とスラッジ、そして外部混入異物の影響と思われます。
報告№109-09255 報告№109-09255 | 分析№109-002399 分析№109-002399 | 109-002399 | 結論運転再開後、今回の分析項目に計数汚染度、油中金属濃度を追加して、再度分析を実施し、摩耗および油劣化の進行状況を確認されることを推奨します。特性低下分析結果は、全項目が良好の範囲にありました。したがって、油の特性低下は認められず良好と判断します。粘度粘度はmm/sと新油値.mm/sに対する粘度変化率が-％でした。粘度変化率の推奨管理限界値は、±％以内となっていますが、今回の結果はこの範囲内にあることから、良好と判断します。全酸価全酸価は.mgKOH/gと新油値に比較して若干高くなっているものの、今回の分析結果には劣化の兆候として現れる有機物・有機化合物が確認されていないことから、良好と判断します。酸化安定度酸化安定度は、新油値と比較して十分に残存していることが必要ですが、今回の残存率は新油の％となっており、当社推奨の管理限界値の％以上であったことから、良好と判断します。汚染水分による汚染は確認されず、良好と判断します。水分濃度は、当社推奨の管理限界値の以下の.ppmであり、良好と判断します。摩耗摩耗粒子の結果、異物の噛み込みなどで発生する切削粒子が比較的多く観察されました。異常摩耗の早期発見パラメータであるフェログラフィーのIs値がの乗とやや高く、摩耗粒子の形態観察の結果、異物の噛み込みなどで発生する切削粒子が比較的多く観察されました。
報告№104-0378 報告№105-6020 | 分析№104-02669 分析№105-00611 | 105-00611 | 分析の結果、計数汚染度がNAS級と当社推奨の管理限界値に到達していました。フェログラフィーの摩耗粒子形態観察で、μm未満の鉄系摩耗粒子が比較的多く観察され、D－SOAPで鉄が検出されていることから、汚染が高い要因は、サーボシリンダ内壁の摩耗と考えられます。今後、更に摩耗が進行し汚染度が上昇することで、バルブ類の動作障害が発生することが懸念されます。当社の経験では管理限界値であるNAS級に到達してから年程度でバルブの動作障害が発生した事例もありますので、なるべく早い時期に濾過を実施されることを推奨します。これらのことは、計数汚染度がNAS級と当社推奨の管理限界値に到達していたこと異常摩耗の早期発見パラメータであるフェログラフィーのIs値がの乗とやや高く、摩耗粒子形態観察の結果、金属接触が厳しい場合に発生するシビア粒子がやや多く観察されたことD－SOAPの結果、鉄が検出されたこと以上のことから判断しました。
報告№109-09136 報告№113-00211 | 分析№109-001160 分析№113-000809 | 113-000809 | 潤滑油の劣化はないものの、油中の汚染度が高い値でした。採油条件の影響で値が高くなっていると考えられますが、異物の影響で将来的に摩耗が進行する懸念がありますので、に示す対策を推奨します。軸受は継続使用可能な状態にあると判断します。但し、銅が比較的高い値で検出されたことから、銅を使用した箇所の摩耗が懸念されます。また、観察された摩耗粒子には局部的な油膜破断により発生するシビア粒子が比較的多く認められていることから、更油しただけでは油膜破断の要因が残ります。そのため、定期的な分析により今後の摩耗進行の有無を確認することを推奨します。更油油中の汚染度が高いことから、摩耗粒子や異物等が軸受軌道面に噛み込むことによる摩耗の進行が懸念されるため、更油を推奨します。また、油槽内には汚染物が残留している可能性があるため、油槽内を清掃し、更油する新油もNAS級程度の清浄な潤滑油を更油することを推奨します。定期的な分析摩耗粒子の形態観察で、凝着摩耗、切削摩耗、疲労摩耗が観察されたことから、今後の摩耗進行を監視するため、定期的に分析を実施することを推奨します。銅を使用した箇所の確認銅を使用した箇所の摩耗が発生していることから、状態を確認することを推奨します。シリコン系のグリースや添加剤の確認シリコン系の添加剤やグリースを使用している箇所があるかについてご確認下さい。最適な採油方法本試料油は、機器停止中に軸受箱排油口から採油されているため、分析データが高濃度に出ていると推定されます。正確なデータによる診断を行うためにも、今後の採油は、極力運転中もしくは停止直後の油槽中層部から実施されることを推奨します。はフェログラフィーおよびSOAP／D-SOAPの結果から総合的に判断した結果、継続使用は可能ですが、今後の機器の機能を確認するためにも傾向管理が有用と考えます。フェログラフィー【定量分析：Is値】Is値は異常摩耗の早期発見パラメータのつで、摩耗程度を定量化するために用います。今回のIs値はの乗と、高い値でした。フェログラフィー【定性分析：摩耗粒子および摩耗形態観察】分析結果から観察された代表的な粒子は、以下の通りでした。切削粒子・異物や金属表面の微小突起による切削摩耗により発生。シビア粒子・潤滑状態がやや厳しい凝着摩耗により発生。金属潤滑部が局部的に油膜切れを起していると考えられます。疲労摩耗粒子・繰返し応力を受けて発生。観察された摩耗粒子の中でも切削粒子、シビア粒子は、将来的な摩耗の進行に繋がる可能性を示唆しているため、傾向監視が必要と思われます。摩耗形態の中でも切削摩耗は摩耗進行速度が速く、転がり軸受でこの摩耗形態が発生した場合には寿命が分の程度に低下することも知られており、切削摩耗により生じた軌道面の損傷が起点となって転がり軸受の寿命となるフレーキングに進展することから傾向監視による経過監視が必要です。切削摩耗の発生原因となる混入異物が残留している場合、この異物により切削摩耗が継続して発生する可能性があります。シビア粒子は凝着摩耗に分類されます。この摩耗粒子は、軸受軌道面で凝着、破断を繰り返し、この過程で生じる移着粒子が成長して摩耗粒子となります。そのため、軸受軌道面では局部的に油膜切れが発生していることを示しています。この状態が継続した場合、摩耗粒子のサイズは徐々に大型化していき、設備の損傷に至る場合がありますので、傾向監視が必要です。Iカップリング発光分光分析【SOAP／D-SOAP】検出された金属元素から発生箇所を推定すると、以下の通りでした。鉄、鉛、銅、錫、亜鉛・軸受等カルシウム、バリウム、アルミニウム、ケイ素、ナトリウム・外部混入異物ケイ素の検出ケイ素がppm検出されました。一般に、潤滑油中からケイ素が検出された場合の原因として、油の消泡剤として使用されるシリコン系の添加剤が検出されるフェログラフィーおよびフィルタ表面の異物観察で砂が多く観察され、これが検出されるシリコングリースをシール部に塗布している場合、このシリコングリースが潤滑油に混入して検出されるなどが挙げられますが、今回検出が比較的高濃度であることからの可能性が考えられます。については、分析結果では確認することが出来ませんので、これに関する情報があれば提供をお願いします。銅の摩耗SOAP/D-SOAPで銅が比較的高い値でした。銅を使用した箇所は、転がり軸受では保持器が考えられますが、型番情報から保持器には銅合金が使用されていませんでした。銅を使用した箇所は不明ですが、仮にオイルリングを使用している場合、オイルリングの摩耗が考えられます。オイルリングが摩耗していた場合、潤滑油の適正なかきあげに影響が生じ、軸受軌道面の油膜切れ発生原因となることから注意が必要です。計数汚染度はNAS級以上と当社推奨の管理限界値を超えていました。フィルタ表面の異物観察で金属片、鉄錆、砂等が観察されたことから、汚染度が高い要因は、摩耗と外部混入異物の影響と思われます。粘度、水分、全酸価、IR、RBOTの各データは、良好でした。尚、別紙RBOTの減少傾向から油の余寿命を求めた結果、本試料油は直近の更油から起算して年月まで使用可能であることが分かります。
報告№108-5071 報告№110-00397 | 分析№108-02721 分析№110-001812 | 110-001812 | 潤滑油は継続続使用可能な状態にあるものの、今後は障害予防を目的に以下の対策を推奨します。追加分析消泡性能が低下した場合、ギヤ歯面での油膜形成に影響が出て摩耗の発生が進展することがあります。今後は消泡性能低下の影響により摩耗が進展する可能性がありますので、フェログラフィーおよびSOAPを追加することを推奨します。分析周期の短縮今後、全酸価の上昇が予測されますので、同様に分析周期を短縮して傾向監視を強化することを併せて推奨します。分析結果全酸価が上昇していました。泡立ち試験の結果、消泡性能が低下していることが確認されました。粘度粘度はmm/sと新油値mm/sに比較して、粘度変化率は-％で、当社推奨の管理限界値である±％以内にあり、良好と判断します。泡立ち試験泡立ち試験は-と新油に比較して高い値でした。水分はppmと当社推奨の管理限界値の以下であり、良好と判断します。全酸価全酸価は.mgKOH/gと新油値.mgKOH/gに比較して高いものの、IRの結果で油劣化の兆候を示すカルボン酸の吸収が確認されていないことから、良好と判断します。
報告№109-09136 報告№111-00475 | 分析№109-001160 分析№111-002195 | 111-002195 | 濾過前の試料油を分析した結果、全てのデータが良好です。尚、RBOTが前回に比較し、min上昇しています。RBOTが上昇した理由は、更油、補給を実施した仮設タンクで他の軸受油と混合して濾過を実施した濾過機配管内や仮設タンクなどに油が残留していた以上のことが考えられます。お客様情報の～にはいずれにも該当せず、原因は分かりませんでした。但し、今回の分析結果で、酸価および粘度の各データに大きな変化はなく、異種油の混入などは確認されていないため、本試料油は継続使用可能な状態にあります。今後は、今回のRBOT値を基に潤滑油の寿命を評価します。
報告№106-0227 報告№106-6069 | 分析№106-01279 分析№106-01523 | 106-01523 | 初期試験を実施した結果、潤滑状態は安定していることが確認され、潤滑油も継続使用可能な状態にあると判断します。これらのことは、前回に比較して、計数汚染度は等級に変化がないことSOAP／D-SOAPの鉄及び錫濃度に変化がないこと異常摩耗の早期発見パラメータであるフェログラフィーのIs値が.と良好の範囲にあること以上のことから判断しました。
報告№109-09136 報告№109-09153 | 分析№109-001160 分析№109-001279 | 109-001279 | を確認する。分析の結果、RBOT、IRを除く項目は良好でした。当社の新油データベースのIRと試料油のIRを比較した結果、新油に確認さるcm-近傍の吸収が本試料油には全く確認されませんでした。新油に確認されているcm-は酸化防止剤ですが、試料油に確認されなかったのは、添加剤が減少したか、或いはもともと酸化防止剤が添加されていない油種である可能性も考えられます。今回の分析で、油劣化の兆候を示すカルボン酸の吸収が確認されず、またcm-近傍以外のスペクトルパターンが新油と一致していたことに加えて、RBOTがminと極端に短時間で劣化することから、酸化防止剤がほとんど減少したか、或いは、酸化防止剤が添加されていない、いわゆる無添加タービン油の可能性も考えられました。本試料油は、油名を再度確認していただくと同時に、念のため異種油混入の可能性についてもご確認下さい。本試料油は、いずれの場合でも劣化が進行する可能性がありますので、更油を前提とし、比較的短周期に次回の分析を実施し劣化の進行状況をチェックすることを推奨します。
報告№108-5071 報告№111-00598 | 分析№108-02721 分析№111-002824 | 111-002824 | 潤滑油は継続使用可能な状態にあると判断します。但し、消泡性能が低下していることから、以下の対策を推奨します。追加分析消泡性能が低下した場合、ギヤ歯面での油膜形成に影響が出て摩耗が進展することがありますので、フェログラフィーおよびSOAP-Tを追加して摩耗により発生する油中金属濃度や潤滑状態を確認することを推奨します。泡立ち試験泡立ち試験の結果は、一般的には消泡性能が低下していると判断できる値の-でしたが、前回同様に新油値の-であるのに比較して高い値であったことから、消泡性能が低下していることが分かりました。今後の使用状況によっては油の酸化劣化が進行したり、ギヤ歯面およびベアリング軌道面で油膜切れが発生したりする場合があるため、消泡剤の添加による消泡性能の改善など何らかの対応が必要になると思われます。分析結果泡立ち試験の結果、消泡性能が低下していました。粘度粘度は.mm/sと新油値mm/sに比較して、粘度変化率は-％で、当社推奨の管理限界値である±％以内にあり、良好と判断します。泡立ち試験泡立ち試験は-と新油値に比較して高い値でした。水分はppmと当社推奨の管理限界値の以下であり、良好と判断します。全酸価全酸価は.mgKOH/gと新油値.mgKOH/gに比較して高いものの、IRの結果で油劣化の兆候を示すカルボン酸の吸収が確認されていないことから、良好と判断します。
報告№109-09050 報告№109-09050 | 分析№109-000560 分析№109-000560 | 109-000560 | 今回の採油は、対象設備停止中にドレン穴から実施しているため、別紙油中粒子の沈降の影響に示すように、沈降の影響を受けて分析データが高濃度に出る可能性があります。今回の分析は、以上のことを踏まえて結果を検討します。分析の結果、摩耗粒子診断で異常摩耗の早期発見パラメータであるIs値がの乗とやや高く、潤滑状態がやや厳しい状態にあることが分かりました。やや厳しい潤滑状態が発生した原因は、油膜切れにより金属同士が接触したことによると考えられます。この際発生する凝着摩耗は、潤滑部の油膜切れを防止しなければ摩耗は進行すると思われます。潤滑油は今回の採油で全量入れ替わっていますが、一般に更油は汚染の改善にはなりますが、摩耗の原因取り除かない限り潤滑状態の改善にはなり難いことから、再分析による摩耗状況の確認を推奨します。再分析の実施時期については、過給機の回転数から、理論的な分析周期を求めることが必要であるため、過給機の回転数をお知らせ下さい。特性低下全ての項目が良好な範囲にあったことから特性低下は認められず良好と判断します。粘度は良好と判断します。粘度はmm/sと新油.mm/sに比較して、粘度変化率は-％で、当社推奨の管理限界値である±％以内にあり、良好と判断します。全酸価は良好と判断します。全酸価は.mgKOH/gと新油値.mgKOH/g以下であることから、良好と判断します。酸化安定度の結果、良好と判断します。酸化安定度はminと当社推奨の管理限界値のmin以上であり、良好と判断します。汚染は良好と判断します。水分は良好と判断します。水分は.ppmと当社推奨の管理限界値の以下であり、良好と判断します。摩耗発生している摩耗形態は、凝着摩耗でした。発生している摩耗形態は凝着摩耗でした。摩耗粒子診断で異常摩耗の早期発見パラメータであるIs値がの乗とやや高く、潤滑状態がやや厳しい状態にあることが分かりました。油中の粒子は、外部から混入した鉄錆や砂等が最も多く観察されましたが、その中に金属接触が厳しい場合に発生するシビア粒子が観察されたことから、発生している摩耗形態は、凝着摩耗であることが分かりました。
報告№102-0209 | 分析№102-01893 | 102-01893 | 分析の結果、スラッジが多く確認されたため、至急スラッジの除去が必要です。それは、重量汚染度はmg/mlと前回に比較して約倍に増加しており、当社推奨の管理限界値を大きく超え、D－SOAPで亜鉛がppm検出され、前回に比較して約倍増加していることから判断しました。スラッジは粘着性があり、貴工場の射出成形機でも、過去にこのスラッジが原因で圧油系統のトラブルが発生したことがあり、至急除去する必要があります。除去方法は、貴工場の射出成形機でも数多く実績のある当社製清浄分散剤TS－の投与と濾過を実施されることを推奨します。尚、本設備のスラッジの発生量が多いのは、異種油を混合したことが影響しているものと思われます。TS－を投与することで配管内は清浄になりますので、その後、全量更油を実施されることを併せて推奨します。
報告№105-0263 | 分析№105-01726 | 105-01726 | 濾過前の試料油を分析した結果、摩耗粒子形態観察で異物の噛み込みにより発生する切削粒子、金属接触が厳しい場合に発生するシビア粒子が観察されました。D－SOAPの結果、前回に比較して鉄がからppmに上昇しました。例えば主軸、軸受の指示部等の鉄を使用した箇所で摩耗が発生しており、摩耗形態は、切削摩耗と凝着摩耗が混在しています。切削摩耗は、摩耗進行速度が速く注意が必要です。これらの障害発生に対する弊害を勘案の上、ヶ月以内に再度分析を実施し、汚染状況及び摩耗の進行状況を確認されることを推奨します。
報告№107-6588 報告№107-6588 | 分析№107-02904 分析№107-02904 | 107-02904 | 分析の結果、前回に比較して計数汚染度がNAS級からNAS級にランク増加し、当社推奨の管理限界値に到達していました。摩耗粒子の形態観察で異物の噛み込みにより発生する切削粒子、金属接触が厳しい場合に発生するシビア粒子が観察されたことから、摩耗形態は切削摩耗と凝着摩耗が混在しており、汚染度が高い原因は、サーボシリンダ内壁の摩耗によるものと考えられました。観察された摩耗形態の中でも切削摩耗は、異物が混入していない状態に比較して摩耗進行速度が速く注意が必要です。今後更に摩耗が進行し、摩耗粒子の増加に伴い、バルブ類の動作障害やフィルタ、ストレーナ等の目詰まりの発生が懸念されました。一方、前回に比較してSOAPの結果でケイ素がからppmに増加していました。一般に、ケイ素は添加剤、或いは、外部混入異物の可能性があると考えられますが、今回検出された原因は以下のつの可能性があると考えられました。ケイ素は、油の添加剤の消泡剤に含まれており、通常、潤滑油中のケイ素濃度は～程度である。シリコングリースをシール部に塗布している場合、このシリコングリースが潤滑油に混入している。けい砂などのケイ素を含む砂が混入した。これらケースともに可能性が考えられるため、以下の対応を推奨します。シリコングリースを使用している箇所があるか確認する。ケイ素が、けい砂の影響であるとすれば切削摩耗が進行する可能性がありますので、濾過が必要である。これらのことは、前回に比較して計数汚染度がNAS級からNAS級にランク増加し、当社推奨の管理限界値に到達したこと異常摩耗の早期発見パラメータであるフェログラフィーのIs値がの乗と良好の範囲にあり、摩耗粒子形態観察の結果、異物の噛み込みにより発生する切削粒子、金属接触が厳しい場合に発生するシビア粒子が多く観察されたことSOAPの結果、ケイ素がからppmに増加したこと以上のことから判断しました。
報告№104-8000 | 分析№104-00007 | 104-00007 | オーバーホール後に初期試験を実施した結果、オーバーホール時に混入したと思われる異物と初期のなじみ摩耗が確認されました。今回のようになじみ過程で球状粒子が観察された場合は、なじみ過程が正常に終了していない場合があり、異常摩耗に進展することも懸念しなければなりません。なじみ過程が正常な状態で終了した場合、球状粒子は観察される事が少なく、従って、今回のなじみ過程では、局部的な金属接触がごく一部で発生したと考えられます。この接触が、既に正常な状態に推移しているか、或いは、進行しているのかを確認するためには、ヶ月毎に回目の初期試験を実施されることを推奨します。これらのことは、計数汚染度がNAS級と初期値としては高いこと異常摩耗の早期発見パラメータであるフェログラフィーのIs値が、.と良好の範囲にあるものの、摩耗粒子の形態観察の結果、摩擦熱が高い場合に発生する球状粒子、外部から混入した鉄錆が多く観察されたことD－SOAPで、メタルの主成分である錫が検出されたこと以上のことから判断しました。
報告№108-0029 報告№108-0029 | 分析№108-00133 分析№108-00133 | 108-00133 | 分析の結果、本軸受および潤滑油は継続使用可能と判断します。但し、計数汚染度がNAS級と当社推奨の管理限界値に到達し、μmサイズ以上のレンジがいずれも級となっており、このサイズ以上の粒子が多いことが確認されました。尚、摩耗粒子の形態観察およびフィルタ写真で鉄錆、砂等が多く観察されたことから、汚染度が高い要因は、外部混入異物の影響と考えられました。これらの観察された異物は、通常運転中に外部から混入する可能性が少なく、今回の採油箇所がドレンバルブであることから、ドレンバルブに残留していたものを採油した可能性が高いと考えられます。今後、採油を実施される場合は、外部からの影響を避けるために、運転中及び停止直後に油層中層部から直接採油を実施されることを推奨します。尚、油槽中層部から採油が実施出来ない場合は、採油前の廃油量を～倍程度に増量することを推奨します。は良好と判断します。粘度は良好と判断します。粘度は.mm/sと新油値mm/sに比較して、粘度変化率は-％で、当社推奨の管理限界値である±％以内にあり、良好と判断します。水分は良好と判断します。水分はppmと当社推奨の管理限界値の以下であり、良好と判断します。全酸価は良好と判断します。全酸価は.mgKOH/gと新油値以内にあり、良好と判断します。IRの結果、良好と判断します。IRの結果、油劣化の兆候を示すカルボン酸の吸収が確認されていないことから、良好と判断します。RBOTの結果、良好と判断します。RBOTはminと当社推奨の管理限界値のmin以上であり、良好と判断します。計数汚染度が当社推奨の管理限界値に到達していました。計数汚染度は当社推奨の管理限界値に到達していました。計数汚染度はNAS級と当社推奨の管理限界値のNAS級に到達していました。重量汚染度は良好と判断します。重量汚染度は.mg/mlと当社推奨の管理限界値のmg/ml以内であり、良好と判断します。機器の潤滑状態D－SOAPの結果、軸受の摩耗を示す錫が検出され、異常摩耗の早期発見のパラメータであるフェログラフィーのIs値が×の乗と高く、摩耗粒子の形態観察の結果、外部から混入したと思われる鉄錆、砂が多く観察されました。SOAPの結果は良好です。SOAPの結果、油の添加剤成分であるリンが検出されました。軸受の摩耗を示す錫は検出されていないことから良好と判断します。D－SOAPの結果、軸受の摩耗を示す錫が検出されました。D－SOAPの結果、鉄が、軸受の摩耗を示す錫が、外部から混入したと思われるカルシウムが、ナトリウムが検出されました。フェログラフィーの結果、外部から混入したと思われる鉄錆、砂が多く観察されました。異常摩耗の早期発見パラメータであるフェログラフィーのIs値が×の乗と高く、摩耗粒子の形態観察の結果、外部から混入したと思われる鉄錆、砂が多く観察されました。
報告№107-6588 報告№107-6592 | 分析№107-02904 分析№107-02996 | 107-02996 | 前回からの摩耗の進行状況を確認する。分析の結果、本軸受は継続使用可能な状態にあるものの、摩耗が僅かに進行していることが確認されたことから、ヶ月後に再度分析を実施し、摩耗の進行状況を確認することを推奨します。これらのことは、前回に比較して、計数汚染度は等級に変化はなく、異常摩耗の早期発見パラメータであるフェログラフィーのIs値がのマイナス乗と良好の範囲にあるものの、D-SOAPの錫濃度が僅かに増加していることから以上のことから判断しました。尚、軸受メタルの摩耗程度を評価する必要がありますので、次回分析時には、メタルサイズ、直近のメタル交換からの運転時間をお知らせください。
報告№107-0366 報告№109-09629 | 分析№107-01900 分析№109-003826 | 109-003826 | 濾過前の試料油を分析した結果、粘度がmm/sと新油のmm/sに比較して、粘度変化率は+％で、やや不良領域にありました。現在、ISOVGからISOVGに移行しているため異常ではなく、本試料油は継続使用可能と判断します。
報告№105-0429 | 分析№105-02847 | 105-02847 | 濾過前の試料油を分析した結果、粘度が.mm/sと新油のmm/sに比較して、粘度変化率は+％で、やや不良領域にありました。現在、ISOVGからISOVGに移行しているため異常ではなく、本試料油は継続使用可能と判断します。
報告№108-5026 報告№108-5026 | 分析№108-00875 分析№108-00875 | 108-00875 | トライボ診断の結果、泡立ち試験を除く項目は良好でした。泡立ち試験の結果は、-と新油値の-に比較して高い値でした。消泡性能が低下していることが確認されたことから、今後の使用時間によっては、油の酸化劣化が進行したり、ギヤ歯面およびベアリング軌道面で油膜切れが発生したりする場合があるため、消泡剤の添加による消泡性能の改善が必要になると思われます。一方、摩耗粒子の形態観察でμm以下の小さな摩耗粒子が観察され、潤滑状態指数はの乗と濾過設備のない機器であれば正常な潤滑状態にあると判断できる状況でした。但し、ギヤボックスの油系統にはインラインフィルタとオフラインフィルタがあり、μmサイズ以上の粒子の大部分は捕捉され、異常な摩耗状態が発生したとしても正常な潤滑状態にあると誤認してしまう可能性があります。フィルタの捕捉の影響による誤認を避けるため、今後の診断に当たっては、これまでの採油箇所に加え、インラインフィルタやオフラインフィルタの捕捉物も分析し、その結果から潤滑状態を評価することを推奨します。尚、フィルタ捕捉物の分析を実施する際には、フィルタ流量、フィルタ使用時間などの追加情報が必要です。是非ご提供下さい。泡立ち試験の結果、消泡性能が低下していることが確認されました。粘度は良好。粘度はmm/sと新油値mm/sに比較して、粘度変化率は-.％で、当社推奨の管理限界値である±％以内にあり、良好と判断する。粘度はmm/sでした。粘度はmm/sでした。粘度指数はでした。粘度指数はでした。泡立ち試験は-でした。泡立ち試験は-と新油に比較して高い値でした。消泡性能が低下していることが確認されました。水分は良好。水分は.ppmと当社推奨の管理限界値の以下であり、良好と判断します。全酸価は良好。全酸価は.mgKOH/gと新油値.mgKOH/g以内であり、良好と判断します。機器の潤滑状態精密な濾過設備がない機器であれば、潤滑状態指数は正常の範囲にあると判断します。潤滑状態指数は正常の範囲にあると判断します。異常摩耗の早期発見パラメータである潤滑状態指数がの乗と、精密な濾過設備がない機器であれば、潤滑状態指数は正常の範囲にあると判断します。
報告№104-0378 報告№105-0377 | 分析№104-02669 分析№105-02502 | 105-02502 | 分析の結果、摩耗粒子形態観察及びフィルタ写真に見られるように外部から混入した砂等の異物が観察された。今後、これらの異物が軸受軌道面に噛み込み摩耗が進行することが懸念されるため、運転開始後ヶ月以内に再度分析を実施し、摩耗の進行状況を確認されることを推奨する。これらのことは、計数汚染度がNAS級とやや高く、μm以上の大型の粒子が多いこと異常摩耗の早期発見パラメータであるフェログラフィーのIs値がと良好の範囲にあるものの、摩耗粒子形態観察で外部から混入した異物が観察されたことフィルタ写真に見られるように、外部から混入した異物が観察されたこと以上のことから判断した。振動データについて今回、貴社から提供された振動データグラフから詳細な値の読み取りを行うことを試みたが、読み取りは困難であり、また、周波数解析が実施されていないため、振動解析による詳細な検討を行うことはできなかった。但し、ベアリング損傷のパラメータとなる振動加速は、経年増加の傾向はみられないもののやや高い値であり、念のため、周波数解析を実施し、振動値が高い原因を確認しておくことを推奨する。
報告№109-09136 報告№111-00378 | 分析№109-001160 分析№111-001792 | 111-001792 | 潤滑油および軸受は継続使用可能な状態にあると判断します。前回に比較してSOAP／D－SOAPの結果で、鉄および錫濃度に大きな変化はなく、異常摩耗の早期発見パラメータであるフェログラフィーのIs値がのマイナス乗と良好でした。前回に比較して計数汚染度はNAS級からNAS級にランク増加しているものの、当社推奨の管理限界値内にあり、良好でした。粘度、水分、酸価、IR、RBOTの各データは良好でした。
報告№109-0015 報告№109-0015 | 分析№109-00052 分析№109-00052 | 109-00052 | A～D号機の各ピニオンギヤに吹き付けた潤滑油を直下のオイルパンで回収して、油清浄機で濾過を実施して、繰り返し使用している。油清浄機出口の潤滑油の汚染度を確認する。を確認する。油中の摩耗粒子から摩耗形態を確認する。油中の金属濃度を確認する。油清浄機出口の潤滑油の汚染度を確認する。重量汚染度の結果、mg/mlでした。フィルタ表面の異物観察で金属片、鉄錆等が多く観察されたことから、汚染されていることが分かりました。を確認する。ギヤ油の添加剤は、一般に、タービン油に比較して極圧添加剤や摩耗防止剤などの濃度が高く、この影響でRBOT試験の結果が変動する傾向にあります。そのため、ギヤ油の余寿命の評価をタービン油と同等の精度で得るには、RBOTの結果に加え、粘度、水分、全酸価、IRなどのデータを総合的に判断することが必要です。本試料油は、各分析データを総合的に評価しました。その結果、RBOTは新油に比較して高く、全酸価は若干高いものの、IRの分析結果でスペクトルパターンが新油と一致していたことから、本試料油は継続使用可能な状態にあると判断します。油中の摩耗粒子から摩耗形態を確認する。観察された油中の摩耗粒子は、異物の噛み込みなどで発生する切削粒子、金属接触が厳しい場合に発生するシビア粒子、ギヤ歯面の疲労で発生する小径の疲労摩耗粒子で、中でも疲労摩耗粒子はがやや多く観察されました。観察された多くの摩耗粒子は、そのサイズがμm以下であり、また異常摩耗の早期発見パラメータであるフェログラフィーのIs値が、潤滑状態が良好と判断できるの乗であったことからピニオンギヤは継続使用可能な範囲にあると考えられました。ピニオンギヤは継続使用可能な範囲にあると考えられますが、今回観察された摩耗形態は、.切削摩耗.凝着摩耗.疲労摩耗でした。～の摩耗形態の中でも、特にの切削摩耗は、異物が混入していない状態に比較して摩耗進行速度が速いため、回収油を継続して使用するには定期的な分析により摩耗の進行程度を監視することが必要と思われます。尚、本設備には、μmサイズのフィルタが設置されています。それにもかかわらずμm以上の摩耗粒子が観察されたことから、フィルタが設置されていなければ、さらに大きい摩耗粒子が観察された可能性が考えられます。ギヤ歯面の潤滑状態を判断するには、むしろフィルタ付着物を分析する方が適切であるため、可能であれば定期的にフィルタ付着物を分析し、より実態に近い摩耗の発生状況を確認するよう推奨します。油中の金属濃度を確認する。SOAPの結果、油の添加剤成分であるリンが検出されました。D－SOAPの結果、鉄および銅、外部から混入したと思われるカルシウム、アルミニウムが検出されました。尚、本試料油は常温では流動性がほとんどなく、油中金属粒子は分散されていないと思われますので、全体を代表するデータとは考えにくく、参考データとお考え下さい。
報告№109-09136 報告№111-00053 | 分析№109-001160 分析№111-000145 | 111-000145 | 更油からの使用時間をもとに潤滑油の余寿命を評価したところ、潤滑油は次回定検まで使用可能と判断できました。次回定検時に更油を実施しない場合は、酸化安定度を知るための分析を実施し、余寿命を確認することを推奨します。酸化安定度はminであり、当社推奨の管理限界値のmin以上であることから、良好と判断します。
報告№108-0189 報告№108-0189 | 分析№108-01294 分析№108-01294 | 108-01294 | 分析の結果、全てのデータが良好であることから、本試料油は継続使用可能であり、軸受の潤滑状態も正常と判断します。但し、SOAPで銅がppm検出されており、銅を使用した部分の溶出が発生していると考えられます。この溶出は亜鉛系添加剤成分の亜鉛と銅が反応し、溶出することが知られています。銅濃度は別紙鉱油の酸化に対する金属触媒の影響に示すように銅濃度が増加すると酸化速度が速まりますので、酸化劣化の進行状況を油分析により監視されることを推奨します。は良好と判断します。計数汚染度は良好と判断します。計数汚染度はNAS級と当社推奨の管理限界値のNAS級以内にあり、良好と判断します。重量汚染度は良好と判断します。重量汚染度は.mg/mlと当社推奨の管理限界値のmg/ml以内にあり、良好と判断します。機器の潤滑状態SOAPの結果、銅が微量検出されました。SOAPの結果、銅が微量検出されました。SOAPの結果、油の添加剤成分であるリン、亜鉛が検出されました。一方、銅が微量検出されました。銅を使用した部分の溶出が発生していると考えられます。この溶出は亜鉛系添加剤成分の亜鉛と銅が反応し、溶出することが知られています。銅濃度は別紙鉱油の酸化に対する金属触媒の影響に示すように銅濃度が増加すると酸化速度が速まりますので、酸化劣化の進行状況を全酸価の変化で監視されることを推奨します。D－SOAPの結果、鉄が微量検出されました。D－SOAPの結果、摩耗により発生した鉄が微量検出されました。フェログラフィーの結果は良好です。異常摩耗の早期発見パラメータであるフェログラフィーのIs値がの乗と良好の範囲にあることから、潤滑状態は正常と判断します。
報告№109-09136 報告№113-00211 | 分析№109-001160 分析№113-000816 | 113-000816_date130912 | 潤滑油の劣化はないものの、油中の汚染度が高い値でした。採油条件の影響で値が高くなっていると考えられますが、異物の影響で将来的に摩耗が進行する懸念がありますので、に示す対策を推奨します。軸受は継続使用可能な状態にあると判断します。但し、但し、観察された摩耗粒子には局部的な油膜破断により発生する黒色スラッジが比較的多く認められていることから、更油しただけでは油膜破断の要因が残ります。そのため、定期的な分析により今後の摩耗進行の有無を確認することを推奨します。更油油中の汚染度が高いことから、摩耗粒子や異物等が軸受軌道面に噛み込むことによる摩耗の進行が懸念されるため、更油を推奨します。また、油槽内には汚染物が残留している可能性があるため、油槽内を清掃し、更油する新油もNAS級程度の清浄な潤滑油を更油することを推奨します。定期的な分析摩耗粒子の形態観察で、凝着摩耗、切削摩耗、疲労摩耗が観察されたことから、今後の摩耗進行を監視するため、定期的に分析を実施することを推奨します。最適な採油方法本試料油は、機器停止中に軸受箱排油口から採油されているため、分析データが高濃度に出ていると推定されます。正確なデータによる診断を行うためにも、今後の採油は、極力運転中もしくは停止直後の油槽中層部から実施されることを推奨します。はフェログラフィーおよびSOAP／D-SOAPの結果から総合的に判断した結果、継続使用は可能ですが、今後の機器の機能を確認するためにも傾向管理が有用と考えます。フェログラフィー【定量分析：Is値】Is値は異常摩耗の早期発見パラメータのつで、摩耗程度を定量化するために用います。今回のIs値はの乗と、やや高い値でした。フェログラフィー【定性分析：摩耗粒子および摩耗形態観察】分析結果から観察された代表的な粒子は、以下の通りでした。切削粒子・異物や金属表面の微小突起による切削摩耗により発生。疲労摩耗粒子・繰返し応力を受けて発生。黒錆・潤滑状態がやや厳しい凝着摩耗により発生。金属接触が厳しく、且つ、高い摩擦熱が発生していると考えられます。フリクションポリマ・局部的に高圧・高温となる場合に発生。観察された摩耗粒子の中でも切削粒子、黒錆は、将来的な摩耗の進行に繋がる可能性を示唆しているため、傾向監視が必要と思われます。摩耗形態の中でも切削摩耗は摩耗進行速度が速く、転がり軸受でこの摩耗形態が発生した場合には寿命が分の程度に低下することも知られており、切削摩耗により生じた軌道面の損傷が起点となって転がり軸受の寿命となるフレーキングに進展することから傾向監視による経過監視が必要です。切削摩耗の発生原因となる混入異物が残留している場合、この異物により切削摩耗が継続して発生する可能性があります。黒錆は凝着摩耗に分類されます。この摩耗粒子は、軸受軌道面で凝着、破断を繰り返し、この過程で生じる移着粒子が成長して摩耗粒子となります。そのため、軸受軌道面では局部的に油膜切れが発生していることを示しています。この状態が継続した場合、摩耗粒子のサイズは徐々に大型化していき、設備の損傷に至る場合がありますので、傾向監視が必要です。Iカップリング発光分光分析【SOAP／D-SOAP】検出された金属元素から発生箇所を推定すると、以下の通りでした。鉄、錫、亜鉛・軸受等カルシウム、アルミニウム、ケイ素、ナトリウム・外部混入異物計数汚染度はNAS級以上と当社推奨の管理限界値を超えていました。フィルタ表面の異物観察で金属片、鉄錆、砂等が観察されたことから、汚染度が高い要因は、摩耗と外部混入異物の影響と思われます。粘度、水分、全酸価、IR、RBOTの各データは、良好でした。尚、別紙RBOTの減少傾向から油の余寿命を求めた結果、本試料油は直近の更油から起算して年月まで使用可能であることが分かります。
報告№109-09136 | 分析№109-001160 | 112-003201 | 潤滑油および対象機器は継続使用可能な状態にあり、保守サイクルおよび手法は問題ないと判断します。但し、油中の汚染度が高いことから、将来的な摩耗進行の有無を確認するためにも傾向監視を継続することが有効です。定期的な分析定期的な分析を実施することにより、データの変化から異常の兆候を早期に発見することが可能となります。今後懸念される凝着摩耗の進行を監視するため、定期的に分析を実施することを推奨します。更油および油槽内の清掃油中の汚染度が高いことから、摩耗粒子や異物等が軸受軌道面に噛み込むことによる摩耗の進行が懸念されるため、可能であれば更油および油槽内の清掃を推奨します。新油との比較による評価を示す粘度、酸価、IRのデータは新油データを基準として評価しています。今回は油名が不明であったため判断できませんでしたが、今後評価する場合は、使用している新油を同時に分析することをご検討下さい。最適な採油方法本試料油は、機器停止中にドレンから採油されているため、分析データが高濃度に出ていると推定されます。正確なデータによる診断を行うためにも、今後の採油は、極力運転中もしくは停止直後の油槽中層部から実施されることを推奨します。フェログラフィーおよびSOAP/D-SOAPのデータから総合的に解析した結果、継続使用は可能ですが、機器の機能を保持するためにも傾向管理が有用と考えます。フェログラフィー【定量分析：Is値】Is値は異常摩耗の早期発見パラメータのつで、摩耗程度を定量化するために用います。今回のIs値はの乗と、やや高い値でした。フェログラフィー【定性分析：摩耗粒子および摩耗形態観察】分析結果から比較的多く観察された粒子は、以下の通りでした。黒錆・潤滑状態がやや厳しい凝着摩耗により発生。金属接触が厳しく、且つ、高い摩擦熱が発生していると考えられます。黒錆は、凝着摩耗に分類されます。これらの摩耗粒子は、軸受軌道面で凝着、破断を繰り返し、この過程で生じる移着粒子が成長して摩耗粒子となります。そのため、軸受軌道面では局部的に油膜切れが発生していることを示しています。この状態が継続した場合、摩耗粒子のサイズは徐々に大型化していき、設備の損傷に至る場合がありますので、傾向監視が必要です。Iカップリング発光分光分析【SOAP/D-SOAP】検出された金属元素から発生箇所を推定すると、以下の通りでした。鉄、鉛、銅、アンチモン、ニッケル、錫・軸受等モリブデン・添加剤リン、カルシウム、バリウム、アルミニウム、ケイ素、ナトリウム・外部混入異物計数汚染度計数汚染度はNAS級以上と当社推奨の管理限界値を超えていました。水分はppmと当社推奨の管理限界値の以下にあり、良好と判断します。潤滑油の劣化状態粘度粘度は.mm/sと新油カタログ値.mm/sに比較して、粘度変化率は+.％であり、当社推奨の管理限界値である±％以内にあり、良好と判断します。酸価は.mgKOH/gでした。IRの結果で、油劣化の兆候を示すカルボン酸の吸収ピークが確認されていないことから、良好と判断します。IRIRの結果、油劣化の兆候を示すカルボン酸の吸収ピークが確認されていないことから、良好と判断します。
報告№106-0209 報告№106-6058 | 分析№106-01157 分析№106-01252 | 106-01252 | 初期試験を実施した結果、前回に比較して計数汚染度がNAS級からNAS級にランク上昇していました。D－SOAPの結果で銅、亜鉛が増加しており、摩耗粒子形態観察及びフィルタ写真で銅合金が観察されたことから、汚染度が上昇した原因は、オイルリングの摩耗によるものと考えられました。オイルリングの摩耗はオイルリングの振れ回りが原因と思われます。今後、潤滑油を適正にかきあげることができなくなるなどの原因で油膜切れを発生させることが懸念されるため、巡視の際にオイルリングの回転状況を確認すると共にヶ月以内に精点Bを実施されることを推奨します。これらのことは、異常摩耗の早期発見パラメータであるフェログラフィーのIs値がのマイナス乗と良好の範囲にあるものの、摩耗粒子形態観察の結果、銅合金が観察されたことフィルタ写真で銅合金が見られたことD－SOAPの結果、前回に比較してオイルリングの主成分である銅、亜鉛が上昇したこと以上のことから判断しました。
報告№108-5071 報告№111-00598 | 分析№108-02721 分析№111-002798 | 111-002798 | 潤滑油は継続使用可能な状態にあると判断します。但し、消泡性能が低下していることから、以下の対策を推奨します。追加分析消泡性能が低下した場合、ギヤ歯面での油膜形成に影響が出て摩耗が進展することがありますので、フェログラフィーおよびSOAP-Tを追加して摩耗により発生する油中金属濃度や潤滑状態を確認することを推奨します。泡立ち試験泡立ち試験の結果は、一般的には消泡性能が低下していると判断できる値の-でしたが、前回同様に新油値の-であるのに比較して高い値であったことから、消泡性能が低下していることが分かりました。今後の使用状況によっては油の酸化劣化が進行したり、ギヤ歯面およびベアリング軌道面で油膜切れが発生したりする場合があるため、消泡剤の添加による消泡性能の改善など何らかの対応が必要になると思われます。分析結果泡立ち試験の結果、消泡性能が低下していました。粘度粘度はmm/sと新油値mm/sに比較して、粘度変化率は-％で、当社推奨の管理限界値である±％以内にあり、良好と判断します。泡立ち試験泡立ち試験は-と新油値に比較して高い値でした。水分は.と当社推奨の管理限界値の以下であり、良好と判断します。全酸価全酸価は.mgKOH/gと新油値.mgKOH/gに比較して高いものの、IRの結果で油劣化の兆候を示すカルボン酸の吸収が確認されていないことから、良好と判断します。
報告№109-09136 報告№109-09544 | 分析№109-001160 分析№109-003375 | 109-003375 | 分析の結果、前々回に比較して計数汚染度はランク減少し、当社推奨の管理限界値内にあり、その他のデータも良好の範囲にありました。潤滑油は継続使用可能な状態にあると判断します。
報告№103-8050 | 分析№103-01010 | 103-01010 | 回目の初期試験を実施した結果、摩耗は安定していると判断します。これらのことは、前回に比較して、計数汚染度はランク減少し、SOAP／D-SOAPの鉄及び錫濃度に変化がなく、異常摩耗の早期発見パラメータであるフェログラフィーのIs値が、の乗からと桁減少したことから判断しました。
報告№109-09501 報告№109-09501 | 分析№109-003094 分析№109-003094 | 109-003094 | グリースの物理的性状は良好と判断します。グリースは継続使用可能な状態にあると判断します。≪状態監視とパラメータ≫分析の目的および各分析のパラメータは以下の通りです。特性低下目的：グリースの分析結果から、グリースの物理的性状や劣化傾向などを確認する。全酸価JISK赤外線吸収スペクトルJISKちょう度JISK滴点JISK摩耗目的：グリース中の摩耗粒子を分析する事により、回転・摺動部の潤滑状態、摩耗劣化の程度、余寿命などを解析する。摩耗診断電子顕微鏡観察JISKX線マイクロアナリシス油中金属濃度）JISK≪分析結果≫特性低下全酸価：良好全酸価mgKOH/gは新油値の.mgKOH/gに比較し高くはあるものの、有機物・有機化合物試験の結果で油劣化の兆候を示すカルボン酸の吸収が見られないことから問題は無いと判断します。赤外線吸収スペクトル：良好ちょう度：良好ちょう度値と当社推奨の管理限界値であるから以内に留まっています。滴点：良好滴点はと新油値のに比較し変化はないことから問題は無いと判断します。摩耗摩耗診断電子顕微鏡観察・X線マイクロアナリシス：今回は実施していません。油中金属濃度：今回は実施していません。
報告№109-09136 報告№110-00549 | 分析№109-001160 分析№110-002465 | 110-002465_date101217 | 金属元素と濃度の分析は、試料油を以上の高温で発光させ、その光を分光器で分光し、分光によって得られた光の強度と金属固有の波長とから元素を特定するIカップリング発光分光分析法）を用います。また摩耗状態は、SOAPにより求めた金属成分と濃度にフェログラフィー法による摩耗粒子分析とを加味して総合的に評価しますが、摩擦面の摩耗機構と摩耗状態の判断は摩耗粒子の形態と、異常摩耗の早期発見パラメータであるIs値により判断します。Iカップリング発光分光分析供試のギヤ油を分析した結果、検出された金属は、油中金属濃度の結果表に示すように、鉄、銅、ニッケル、リン、亜鉛、カルシウム、アルミニウム、ナトウムでした。これら検出された金属元素から発生箇所を推定すると、鉄、銅、ニッケル・ギヤ歯面、軸受等リン・オイル添加剤亜鉛、カルシウム、アルミニウム、ナトリウム・外部混入異物であると思われます。このうち、機械部品が摩耗したと思われる元素はのグループです。フェログラフィー摩耗粒子と摩耗形態分析結果から観察された粒子は、潤滑状態が正常な場合に発生する摩耗粒子異物の切削作用で発生する切削粒子金属潤滑部が局部的に油膜切れを起して発生するシビア粒子であったことから、潤滑部では、正常なマイルド摩耗、異物による切削摩耗、そしてやや厳しい摩耗形態の凝着摩耗が発生していることが分かりました。減速機で切削摩耗が発生した場合、減速機内部で使用されている転がり軸受が切削摩耗により生じた軌道面の損傷が起点となって寿命が分の程度に低下することがあることから、ギヤ歯面の切削摩耗には十分注意する必要があります。切削摩耗の発生原因となる混入異物が残留している場合、この異物により切削摩耗が継続して発生する可能性があります。潤滑状態異常摩耗の早期発見パラメータとして摩耗粒子を定量化して評価するフェログラフィーのIs値は、潤滑状態が正常なの乗となっていました。バックラッシ提供して頂いたギヤの情報と鉄濃度からバックラッシを求めました。その結果、摩耗が減速機のギヤ歯面に集中していたと仮定した場合、年月の更油から稼働時間時間に発生したバックラッシの増加量は、推定で×-μmとなりました。また、この時間と同様の摩耗速度を用いて設備更新から稼働時間時間のバックラッシ総増加量を求めたところ、推定で×-μmになりました。このバックラッシ増加量は非常に小さな値であることから、ギヤ歯面は正常であると判断できました。計数汚染度はやや高い値でした。フィルタ表面の異物観察で鉄錆、砂等が観察されたことから、汚染度が高い要因は、摩耗と外部混入異物の影響と思われます。粘度、水分、全酸価、IRの各データは良好でした。潤滑油および減速機は継続使用可能な状態にあると判断します。今後も定期的に分析を実施し、摩耗の進行状況を確認することを推奨します。
報告№108-0411 報告№110-00656 | 分析№108-02744 分析№110-003031 | 110-003031 | は、油の粘度変化率、油中のスラッジの発生量などを判断パラメータに、粘度、全酸価、有機物・有機化合物、酸化安定度で評価します。分析の結果、油の粘性を示す粘度は、新油値の.mm/sに比較して粘度変化率が-.％の.mm/sとほぼ変化はなく、また油中のスラッジの発生量を示す全酸価は、新油値の.mgKOH/gに対して.mgKOH/gでほぼ変化が見られず劣化は確認されていない。さらには有機物・有機化合物の結果でも油が劣化した場合に発生するカルボン酸の発生も確認されず、酸化防止剤の残存量を示す酸化安定度は、限界値minに比較して、十分に残量があるminであった。以上のように、の健全性を示す各パラメータは全て良好であり、潤滑油の劣化は確認されませんでした。尚、別紙酸化安定度の減少傾向から油の余寿命を求めた結果、本試料は年月まで使用可能であることが分かります。油中の水分を計測した結果、水分はppmと新油と同等であり、継続使用可能な状態にあることが確認されました。潤滑油は継続使用可能な状態にあると判断します。
報告№103-0215 報告№103-0215 | 分析№103-02139 分析№103-02139 | 103-02139 | 分析の結果、ベアリング外輪とベアリングケース間に微振動が起因するフレッティング摩耗が発生と、軸受軌道面ではマイクロフレーキングが発生している事が推定されました。現在のところ、ベアリングは継続使用可能な状態にあるものの、今後、マイクロフレーキングが進展し、振動値が大きくなるフレーキングに進展することが懸念されるため、～ヶ月後に再度分析を実施し、フレーキングの進展状況を確認されることを推奨します。このことは、フレッティング、マイクロフレーキングにより発生した摩耗粒子が観察されたこと異常摩耗の早期発見パラメータであるフェログラフィーのIs値がの乗とやや高いことSOAP／D－SOAPの結果、ベアリングの摩耗により発生する鉄が検出されていること以上のことから判断しました。を示す粘度、水分、全酸価、IRの各データが良好であることから、この油は継続使用可能と判断します。粘度は良好と判断します。粘度はmm/sと当社推奨の管理限界値内にあり、良好と判断します。水分は良好と判断します。水分はと管理限界値の以下にあり、良好と判断します。全酸価は良好と判断します。全酸価は.mgKOH/gと新油値以内にあり、良好と判断します。IRは良好と判断します。IRの結果、チャートに示すように油劣化の兆候を示すカルボン酸の吸収が確認されていないことから、良好と判断します。計数汚染度、重量汚染度、共に良好と判断します。計数汚染度は当社推奨の管理限界値内にありました。計数汚染度は、NAS級と当社推奨の管理限界値のNAS級以内にありました。重量汚染度は当社推奨の管理限界値内にありました。重量汚染度は.mg/mlと当社推奨の管理限界値のmg/ml以内にありました。機器の潤滑状態フェログラフィーの結果、ベアリング外輪とベアリングケース間で発生しているフレッティングが起因して、軸受軌道面でマイクロフレーキングが発生しています。SOAPの結果、摩耗により発生した鉄が検出されました。SOAPの結果、摩耗により発生した鉄が検出されました。尚、油の添加剤成分であるリンが検出されました。D－SOAPの結果、鉄が検出されました。D－SOAPの結果、摩耗により発生した鉄がppm検出されました。フェログラフィーの結果は、フレッティングおよびマイクロフレーキングにより発生した摩耗粒子が観察されました。ベアリング外輪とベアリングケース間で発生しているフレッティングが起因して、軸受軌道面でマイクロフレーキングが発生しています。
報告№109-09136 報告№112-00606 | 分析№109-001160 分析№112-002579 | 112-002579_date130214 | 分析の結果、水分濃度は新油値に比較してやや高い値になっていました。当社が推奨する限界濃度の以下ではありますが、念のため以下の対策を推奨します。更油今後さらに水分が増加した場合、水分の影響で油槽内に錆が発生し、その影響で摩耗が発生する懸念があることから、可能であれば、作動油の一部を新油と入れ替える部分更油を推奨します。最適な採油方法本試料油は、機器停止中に油槽上部給油口から採油されているため、分析データが低濃度に出ていると推定されます。正確なデータによる診断を行うためにも、今後の採油は、極力運転中もしくは停止直後の油槽中層部から実施されることを推奨します。計数汚染度、重量汚染度は共に良好でした。水分は新油値に比較して高い値でした。粘度粘度は、mm/sと新油値mm/sに比較して、粘度変化率は-％で、当社推奨の管理限界値である±％以内にあり、良好と判断します。水分は、ppmと新油値のppmに比較して増加していました。今後、水分の影響で油槽内に錆が発生し、その影響で摩耗が発生する懸念があります。酸価は、mgKOH/gと新油値のmgKOH/gに比較して高いものの、粘度は当社推奨の管理限界値内にあることから、良好と判断します。
報告№109-09136 報告№113-00142 | 分析№109-001160 分析№113-000526 | 113-000526 | 潤滑油の劣化はなく、汚染度は良好な範囲にあることから、継続使用可能と判断します。軸受は継続使用可能な状態にあると判断します。但し、将来的な摩耗進行の有無を確認するためにも傾向監視を継続することが有効です。定期的な分析摩耗粒子の形態観察で、切削摩耗、凝着摩耗が観察されたことから、今後の摩耗進行を監視するため、定期的に分析を実施することを推奨します。最適な採油方法本試料油は、機器停止中に軸受箱排油口から採油されているため、分析データが高濃度に出ていると推定されます。正確なデータによる診断を行うためにも、今後の採油は、極力運転中もしくは停止直後の油槽中層部から実施されることを推奨します。はフェログラフィーおよびSOAP／D-SOAPの結果から総合的に判断した結果、継続使用は可能ですが、今後の機器の機能を確認するためにも傾向管理が有用と考えます。フェログラフィー【定量分析：Is値】Is値は異常摩耗の早期発見パラメータのつで、摩耗粒子を定量化するために用います。今回のIs値はの乗と、やや高い値でした。フェログラフィー【定性分析：摩耗粒子および摩耗形態観察】分析結果から比較的多く観察された粒子は、以下の通りでした。切削粒子・異物や金属表面の微小突起による切削摩耗により発生。シビア粒子・潤滑状態がやや厳しい凝着摩耗により発生。金属潤滑部が局部的に油膜切れを起していると考えられます。観察された摩耗粒子の中でも切削粒子、シビア粒子は、将来的な摩耗の進行に繋がる可能性を示唆しているため、傾向監視が必要と思われます。摩耗形態の中でも切削摩耗は摩耗進行速度が速く、転がり軸受でこの摩耗形態が発生した場合には寿命が分の程度に低下することも知られており、切削摩耗により生じた軌道面の損傷が起点となって転がり軸受の寿命となるフレーキングに進展することから傾向監視による経過監視が必要です。切削摩耗の発生原因となる混入異物が残留している場合、この異物により切削摩耗が継続して発生する可能性があります。シビア粒子は、凝着摩耗に分類されます。この摩耗粒子は、摺動面で凝着、破断を繰り返し、この過程で生じる移着粒子が成長して摩耗粒子となります。そのため、摺動面では局部的に油膜切れが発生していることを示しています。この状態が継続した場合、摩耗粒子のサイズは徐々に大型化していき、設備の損傷に至る場合がありますので、傾向監視が必要です。Iカップリング発光分光分析【SOAP／D-SOAP】検出された金属元素から発生箇所を推定すると、以下の通りでした。鉄、銅、クロム、亜鉛・軸受等カルシウム、バリウム、アルミニウム、ケイ素、ナトリウム・外部混入異物ケイ素の検出ケイ素がppm検出されました。一般に、潤滑油中からケイ素が検出された場合の原因として、油の消泡剤として使用されるシリコン系の添加剤が検出されるフェログラフィーおよびフィルタ表面の異物観察で砂が多く観察され、これが検出されるシリコングリースをシール部に塗布している場合、このシリコングリースが潤滑油に混入して検出されるなどが挙げられますが、今回の原因は、フィルタで砂が観察されたことから、の可能性が考えられます。およびについては、分析結果では確認することが出来ませんので、これに関する情報をご提供下さい。計数汚染度はNAS級、重量汚染度は.mg/mlと、共に当社推奨の管理限界値以下であり、良好でした。粘度、水分、全酸価、IR、RBOTの各データは、良好でした。尚、別紙RBOTの減少傾向から油の余寿命を求めた結果、本試料油は直近の更油から起算して年月まで使用可能であることが分かります。
報告№108-0387 報告№109-09061 | 分析№108-02609 分析№109-000654 | 109-000654 | 、汚染度、軸受の潤滑状態を確認する。汚染度および軸受の潤滑状態分析の結果、摩耗粒子の形態観察で観察された粒子は、シリンダ及びピストンリング等で発生しているマイルド摩耗と呼ぶ正常な摩耗が支配的であり、継続使用可能と判断します。但し、SOAPで銅が多く検出されたことから、銅の摩耗・溶出が確認されました。銅の溶出は、検出された亜鉛系添加剤の成分と銅が反応し、溶出することが知られています。銅濃度は別紙鉱油の酸価に対する金属触媒の影響に示すように銅濃度が増加すると酸化速度が速まりますので、酸化劣化の進行状況を油分析により監視されることを推奨します。を示す粘度、水分、全酸価、IR、RBOTの各データは良好の範囲にあることから、この油は継続使用可能と判断します。尚、本試料油の添加剤は、一般に、タービン油や作動油に比較して極圧添加剤や摩耗防止剤などの濃度が高く、この影響でRBOT試験の結果が変動する傾向があります。そのため、コンプレッサー油の余寿命の評価をタービン油と同等の精度で得るには、RBOTの結果に加え、粘度、水分、全酸価、IRなどのデータを総合的に判断することが必要です。
報告№107-0366 報告№108-0316 | 分析№107-01900 分析№108-02192 | 108-02192 | 濾過前の試料油を分析した結果、粘度がmm/sと新油のmm/sに比較して、粘度変化率は+％で、やや不良領域にありました。D－SOAPの結果、軸受メタルの主成分である錫が検出されました。現在、ISOVGからISOVGに移行しているため異常ではなく、本試料油は継続使用可能と判断します。D－SOAPの錫濃度は、前回のから減少していることから、摩耗は安定しているものと判断します。
報告№107-0366 報告№108-0182 | 分析№107-01900 分析№108-01258 | 108-01258 | 濾過前の試料油を分析した結果、計数汚染度が前回のNAS級から、今回NAS級に約ヶ月でランク増加しました。摩耗粒子の形態観察の結果、鉄錆、砂等が多く観察されたため、汚染度が増加した要因は、摩耗による粒子の増加ではなく、外部から混入したと思われる異物の影響と考えられました。但し、異物の混入はありましたが、潤滑異常の早期発見パラメータである摩耗過酷度を示すIs値がの乗と非常に良好の範囲にあることから、潤滑状態は正常な状態にあると判断します。
報告№109-09136 報告№110-00733 | 分析№109-001160 分析№110-003435 | 110-003435 | Iカップリング発光分光分析供試のタービン油をSOAP／D－SOAPで分析した結果、鉄、リン、カルシウム、ケイ素、ナトリウムが検出されました。これらの検出された金属元素から発生箇所を推定すると鉄・軸受等リン・オイル添加剤カルシウム、ケイ素、ナトリウム・外部混入異物であると思われます。このうち、機械部品が摩耗したと思われる元素はのグループです。金属添加剤の検出SOAPの結果、油の添加剤成分として含まれるリンが検出されました。使用油であるFBKタービンには、これらの添加剤は含まれていないことから、異種油が混入したか、或いは、油名が違う可能性があります。フェログラフィー異常摩耗の早期発見パラメータとして摩耗粒子を定量化して評価するフェログラフィーのIs値は、の乗と高く、摩耗が発生していることが確認されました。摩耗粒子の形態で比較的多く観察された粒子は、潤滑状態が正常な場合に発生する摩耗粒子、異物の噛み込みなどで発生する切削粒子、金属潤滑部が局部的に油膜切れを起して発生するシビア粒子でした。このような摩耗粒子が観察された場合には、潤滑部で発生している摩耗は、正常なマイルド摩耗、異物による切削摩耗とやや厳しい摩耗による凝着摩耗であることが分かります。切削摩耗は摩耗形態の中でも摩耗進行速度が速く、転がり軸受でこの摩耗形態が発生した場合には寿命が分の程度に低下することも知られています。切削摩耗により生じた軌道面の損傷が起点となって転がり軸受の寿命となるフレーキングに進展することが懸念されます。計数汚染度はNAS級と当社推奨の管理限界値に到達していました。フィルタ表面の異物観察で金属片、鉄錆等が観察されたことから、汚染度が高い要因は、摩耗と外部混入異物の影響と思われます。全酸価、IRの各データは良好でした。潤滑油および軸受は継続使用可能な状態にあるものの、以下の対策が必要です。定期的な分析摩耗の進行を監視するため、定期的に分析を実施し、摩耗の進行状況を確認することを推奨します。異種油の混入および油名の確認異種油の混入の有無、油名を再度確認することを推奨します。
報告№109-09136 報告№111-00678 | 分析№109-001160 分析№111-003454 | 111-003454 | 潤滑油および対象設備は継続使用可能な状態にあると判断します。操作油の汚染度は、弁類の動作不良を判断するパラメータとして重要ですが、本試料油の場合は良好な汚染度として判断する上限にありました。そのため、直ちに弁類の動作障害が発生するなどの異常な状態になるとは思われませんが、可能であればNAS級以上になるように濾過を検討してください。濾過今後、バルブ類の動作障害やフィルタおよびストレーナの目詰まりが発生することが懸念されるため、可能であれば濾過を推奨します。定期的な分析疲労摩耗の進行を監視するため、定期的に分析を実施し、摩耗の進行状況を確認することを推奨します。新油との比較による評価を示す粘度、全酸価、IR、RBOTの各データは新油データを基準として評価しています。今回は油名が不明であったため判断できませんでしたが、今後評価する場合は、充填用に新油を同時に分析することをご検討下さい。フェログラフィー異常摩耗の早期発見パラメータとして摩耗粒子を定量化して評価するフェログラフィーのIs値は、潤滑状態がやや厳しいの乗でした。摩耗粒子の形態で比較的多く観察された粒子は、潤滑状態が正常な場合に発生する摩耗粒子繰返し応力を受けて発生する疲労摩耗粒子でした。これらの摩耗粒子が観察された場合、潤滑部で発生している摩耗形態は、正常なマイルド摩耗疲労による疲労摩耗であることが分かります。Iカップリング発光分光分析供試の潤滑油を分析した結果、検出された金属元素は、SOAPの結果表に示すように、鉄、リン、カルシウム、ナトリウムでした。検出されたこれらの金属元素から発生箇所を推定すると鉄・シリンダ内壁・ポンプ等リン・オイル添加剤カルシウム、ナトリウム・外部混入異物であると思われます。このうち、機械部品が摩耗したと思われる元素はのグループです。計数汚染度はやや高い値でした。フィルタ表面の異物観察で金属片、鉄錆、砂等が観察されたことから、汚染度が高い要因は、摩耗と外部混入異物の影響と思われます。水分、IRの各データは良好でした。尚、粘度、全酸価、RBOTは、油名が不明であったため、新油データとの比較ができず評価できませんでした。
報告№109-09496 報告№109-09496 | 分析№109-003018 分析№109-003018 | 109-003018 | ・汚染度前回に比較して計数汚染度がNAS級から級にランク減少していました。・摩耗状態SOAP／D－SOAPの結果、鉄および錫濃度に変化はなく、異常摩耗の早期発見パラメータであるフェログラフィーのIs値がのマイナス乗と良好の範囲にありました。前回同様に全てのデータが良好の範囲にあることから、摩耗の安定が確認され、潤滑状態は正常と判断します。結論本軸受は継続使用可能な状態にあると判断します。は良好と判断します。計数汚染度計数汚染度はNAS級と当社推奨の管理限界値のNAS級以内にあり、良好と判断します。重量汚染度は.mg/mlと当社推奨の管理限界値のmg/ml以内にあり、良好と判断します。機器の潤滑状態機器の潤滑状態は正常と判断します。SOAPSOAPの結果、油の添加剤成分であるリンが検出されました。摩耗により発生する鉄および錫が検出されていないことから、良好と判断します。D－SOAPD－SOAPの結果、摩耗により発生する鉄および錫が検出されていないことから、良好と判断します。フェログラフィー異常摩耗の早期発見パラメータであるフェログラフィーのIs値がのマイナス乗と良好の範囲にあることから、潤滑状態は正常と判断します。
報告№109-09136 報告№114-00132 | 分析№109-001160 分析№114-000407 | 114-000407_date140625 | は良好の範囲にあるものの、計数汚染度がNAS級とやや高い値です。今後、油中の汚染物が軸受摺動面に噛み込み摩耗が進行することが懸念されるため、注意が必要です。軸受は継続使用可能な状態にあると判断します。但し、今後の摩耗推移を確認するためにも傾向監視を継続することが有効です。あと回分析を実施今後、あと回分析を実施し、摩耗が安定するか、或いは、異常摩耗に進展するかを確認することを推奨します。Is値は異常摩耗の早期発見パラメータのつで、摩耗程度を定量化するために用います。Is値は×とやや高い値です。フェログラフィーで観察された代表的な粒子は、以下の通りです。正常な摩耗粒子・潤滑状態が正常なマイルド摩耗により発生。切削粒子・異物や金属表面の微小突起による切削摩耗により発生。切削粒子は、摩擦面が将来的に異常摩耗へ進展する可能性を示唆しているため、傾向監視が有用と思われます。詳細は、別紙傾向監視が必要な摩耗粒子をご覧ください。一方、D-SOAPの結果、銅が検出されています。オイルリングと主軸間、またはオイルリングと軸受台金側面との間で摩耗が発生していると考えられます。このような場合、オイルリングと主軸の間で摩擦が低下したり、台金との摩擦が増大するなどの影響でオイルリングが円滑に回転し難い状況が発生します。その結果、潤滑油のかき揚げ量が減少し、軸受摺動面で油膜切れを引き起こす可能性があります。計数汚染度はNAS級とやや高い値です。フィルタグラムで銅合金、鉄錆、砂等が観察されていることから、汚染度が高い要因は、摩耗と外部混入異物の影響と思われます。粘度、水分、酸価、IR、RBOTの各データは良好です。
報告№109-09136 報告№111-00457 | 分析№109-001160 分析№111-002107 | 111-002107 | 潤滑油および減速機は継続使用可能な状態にあると判断します。但し、今後も摩耗の進行を傾向監視するため、以下の対策を推奨します。更油水分の影響により金属表面で腐食摩耗が発生し、発生した鉄錆等の粒子が潤滑部に噛み込み摩耗が進行することがありますので、更油を推奨します。定期的な分析凝着摩耗の進行を監視するため、定期的に分析を実施し、摩耗の進行状況を確認することを推奨します。バックラッシによる評価トライボ診断では、バックラッシの増加量を分析結果から計算できますので、構造が確認できる図面、ギヤの形式、歯形、モジュール、歯数、歯幅、油入替後の稼働時間ならびに分解点検後の稼働時間をお知らせ下さい。計算結果をご報告いたします。フェログラフィー異常摩耗の早期発見パラメータとして摩耗粒子を定量化して評価するフェログラフィーのIs値は、潤滑状態が正常なの乗でした。摩耗粒子の形態で比較的多く観察された粒子は、潤滑状態が正常な場合に発生する摩耗粒子金属潤滑部が局部的に油膜切れを起して発生するシビア粒子でした。これらの摩耗粒子が観察された場合、潤滑部で発生している摩耗形態は、正常なマイルド摩耗潤滑状態がやや厳しい凝着摩耗であることが分かります。電子顕微鏡・X線マイクロアナリシス観察された粒子をSEM・XMAで詳細に分析した結果、粒子には鉄、マンガンが比較的多く含まれており、成分割合から粒子は主にギヤ歯面から発生していると推定できました。Iカップリング発光分光分析供試の潤滑油を分析した結果、検出された金属元素は、SOAP-Tの結果表に示すように、鉄、鉛、銅、ニッケル、錫、リン、亜鉛、カルシウム、バリウム、ケイ素、ナトリウム、マグネシウム、ホウ素でした。検出されたこれらの金属元素から発生箇所を推定すると鉄、鉛、銅、ニッケル、錫・ギヤ・軸受等リン、亜鉛、カルシウム、マグネシウム、ホウ素・オイル添加剤バリウム、ケイ素、ナトリウム・外部混入異物であると思われます。このうち、機械部品が摩耗したと思われる元素はのグループです。銅を使用した箇所の溶出・摩耗SOAP-Tの結果、銅がppm検出されたことから、銅を使用した部分の溶出・摩耗が発生しています。亜鉛系添加剤を使用している潤滑油で銅が検出される場合、潤滑油系統内でこれらの金属が亜鉛系添加剤の影響により溶出することが知られています。今回の検出は、この溶出によるものと考えられます。今後、別紙鉱油の酸化に対する金属触媒の影響に示すように濃度の増加に伴い酸化速度が速まる可能性があります。計数汚染度はやや高い値でした。フィルタ表面の異物観察で金属片、鉄錆、砂等が観察されたことから、汚染度が高い要因は、摩耗と外部混入異物の影響と思われます。水分はppmと当社推奨の管理限界値を超えていました。今後、水分の影響で減速機内部に錆が発生し、その影響で摩耗が発生する懸念があります。
報告№106-0227 報告№106-4569 | 分析№106-01279 分析№106-02136 | 106-02136 | 水車のシールから水漏れが発見され、軸をつたって－T軸受の中に水が混入した可能性が考えられた。水分量を確認する。軸受の潤滑状態を確認する。水分混入の有無水分の結果、ppmと管理基準値内にあることから、水分の混入は確認されませんでした。軸受の潤滑状態分析の結果、計数汚染度もNAS級と良好の範囲にあり、SOAP／D－SOAPで軸受メタルの主成分である錫が検出されていないことから、本軸受は継続使用可能な状態にあると判断します。但し、フェログラフィーの摩耗粒子形態観察の結果、硬い異物の噛み込みにより発生する切削粒子が比較的多く観察されており、今後軸受の摩耗に進展することが懸念されました。軸受の摩耗発生の有無を監視するため、ヶ月後に精点Bを実施することを推奨します。を示す粘度、水分、全酸価、IRの結果、全てのデータが良好の範囲にあることから、この油は継続使用可能と判断します。
報告№104-0347 | 分析№104-02820 | 104-02820 | トライボ診断により、機器軸受の潤滑状態、潤滑油の劣化状態を診断することを目的としました。分析の結果、摩耗は安定しており、継続使用可能と判断します。このことは、以下の点から判断しました。計数汚染度がNAS級と前回のNAS級に比較してランク増加しているものの清浄なレベルにあること。D-SOAPの結果、軸受メタルの摩耗により発生する錫が検出されなかったこと。異常摩耗の早期発見パラメータであるフェログラフィーのIs値がのマイナス乗と良好の範囲にあること。尚、を示す全酸価、IRの各データが良好であることから、この油は継続使用可能と判断します。
報告№108-0411 報告№110-00413 | 分析№108-02744 分析№110-001893 | 110-001893 | 現在のところ、ギヤおよび軸受は継続使用可能な状態にありましたが、今後極圧添加剤の消耗により摩耗速度が加速することが懸念されるため、以下の対策が必要です。定期的な分析今後、極圧添加剤消耗が原因で摩耗が進行することが懸念されるため、定期的に分析を実施し、摩耗の進行状況を確認することを推奨します。次回分析の時期を理論的に求めたところ、最短で約時間となります。この時間は、油中汚染物が均一になるために必要とする時間であり、この時間を経過すれば、再分析の結果から状態の傾向を確認することが可能となりますので、これを参考に次回分析時期を検討されることを提案します。バックラッシによる評価トライボ診断では、バックラッシの増加量を分析結果から計算できますので、構造が確認できる図面、ギヤの形式、歯形、モジュール、歯数、歯幅をお知らせ下さい。計算結果をご報告いたします。分析結果計数汚染度は良好と判断します。計数汚染度計数汚染度はNAS級と当社推奨の管理限界値のNAS級以内にあり、良好と判断します。重量汚染度は.mg/mlでした。機器の潤滑状態フェログラフィーの結果、潤滑状態が正常な場合に発生する摩耗粒子、異物の噛み込みなどで発生する切削粒子が比較的多く観察されました。SOAPSOAPの結果、油の添加剤成分であるリンが検出されました。摩耗により発生する鉄が検出されていないことから、良好と判断します。D－SOAPD－SOAPの結果、摩耗により発生する鉄が検出されました。フェログラフィー異常摩耗の早期発見パラメータであるフェログラフィーのIs値がの乗と良好の範囲にあるものの、摩耗粒子の形態観察の結果、潤滑状態が正常な場合に発生する摩耗粒子、異物の噛み込みなどで発生する切削粒子が比較的多く観察されました。
報告№109-09249 報告№109-09249 | 分析№109-001760 分析№109-001760 | 109-001760 | 分析の結果、全ての分析項目の値が当社推奨の管理基準を満たしており、新油分析値との比較結果も問題となる値はなかったことから、油は継続使用可能な状態であり、運転中における潤滑状態も正常であったものと判断します。特性低下特性低下に係るパラメータの分析結果は良好と判断します。粘度粘度はmm/sと新油値mm/sに対する粘度変化率は+.％で、当社推奨の管理限界値である±％以内にあり、良好と判断します。全酸価添加タービン油については、当社では管理限界値を設定しておらず、新油分析値との比較及び他の分析項目の結果より全酸価の状態判断を行います。その結果、全酸価は.mgKOH/gと新油値に比較して若干高くなっていますが、IRチャートに示すように劣化の兆候として現れるカルボン酸などの有機物・有機化合物の発生が確認されていないことから、異常のない値と判断します。酸化安定度酸化安定度はminであり、当社推奨の管理限界値のmin以上であることから良好と判断します。有機物・有機化合物有機物・有機化合物は、IRチャートによる新油分析値との比較の結果、cm-付近に劣化の兆候を示すカルボン酸の吸収が確認されていないことから、良好と判断します。色相はLであり、新油値のLに比較して変化はないことから、良好と判断します。汚染に係るパラメータの分析結果は良好と判断します。水分はppmであり、当社推奨の管理限界値の以下であることから良好と判断します。汚染粒子数はNAS級であり、当社推奨の管理限界値のNAS級以内であることから良好と判断します。汚染度物重量は.mg/mlであり、当社推奨の管理限界値のmg/ml以内であることから良好と判断します。摩耗運転中における潤滑状態は正常であったものと判断します。異常摩耗の早期発見パラメータであるフェログラフィーのIs値がのマイナス乗と当社基準値と比較して良好の範囲にあったことから潤滑箇所の潤滑状態は正常と判断します。金属濃度SOAP法により金属濃度を測定した結果、金属元素は検出されなかったことから、潤滑箇所で発生する金属接触による摩耗や、外部からの異物などの混入は見られず良好と判断します。金属濃度酸溶解法により金属濃度を測定した結果、外部から混入したと思われるカルシウムが、ナトリウムがと僅かに検出されましたが良好と判断します。
報告№111-00058 報告№111-00058 | 分析№111-000293 分析№111-000293 | 111-000293 | は良好と判断します。尚、RBOTがminと新油値のminに比較してmin減少していました。このまま継続使用した場合、この減少傾向から限界値に到達するのは、別紙図RBOTの減少傾向に示すように年月と推定されました。残りの継続使用期間は、約ヶ月であると予測されます。潤滑油は継続使用可能な状態にあると判断します。≪状態監視とパラメータ≫分析の目的および各分析のパラメータは以下の通りです。特性低下目的：油の分析結果から、や劣化傾向ならびに添加剤の消耗程度、残存寿命などを確認する。粘度JISK全酸価JISK赤外線吸収スペクトルJISK酸化安定度試験JISK汚染目的：油の分析結果から、砂塵あるいは水・異種油などによるや、異物混入の有無を確認する。水分JISK計数汚染度JISB重量汚染度JISB光学顕微鏡観察摩耗目的：油中の摩耗粒子を分析する事により、回転・摺動部の潤滑状態、摩耗劣化の程度、余寿命などを解析する。摩耗診断電子顕微鏡観察JISKX線マイクロアナリシス油中金属濃度JISK≪分析結果≫特性低下粘度：良好粘度値mm/sの新油値mm/sに対する変化率は-.％であり、当社推奨の管理限界値±％以内に留まっています。全酸価：良好全酸価.mgKOH/gは新油値の.mgKOH/gに比較し高くはあるものの、有機物・有機化合物試験の結果で油劣化の兆候を示すカルボン酸の吸収が見られないことから問題は無いと判断します。赤外線吸収スペクトル：良好酸化安定度試験：良好酸化安定度試験の結果、数値minは当社推奨の管理限界値min以上に留まっており、現時点での使用は可能と判断します。汚染水分：良好水分値.ppmは新油値の.ppmに比較して大きな変化はありませんでした。計数汚染度：今回は実施していません。重量汚染度：今回は実施していません。光学顕微鏡観察：今回は実施していません。摩耗摩耗診断電子顕微鏡観察・X線マイクロアナリシス：今回は実施していません。油中金属濃度：今回は実施していません。
報告№109-09136 報告№112-00103 | 分析№109-001160 分析№112-000358 | 112-000358 | 潤滑油および減速機は継続使用可能な状態にあると判断します。但し、今後も摩耗の進行を傾向監視するため、以下の対策を推奨します。定期的な分析疲労摩耗の進行を監視するため、定期的に分析を実施し、分析データによる摩耗の進行状況を確認することを推奨します。バックラッシによる評価トライボ診断では、バックラッシの増加量を分析結果から計算できますので、構造が確認できる図面、ギヤの形式、歯形、モジュール、歯数、歯幅、油入替後の稼働時間ならびに分解点検後の稼働時間をお知らせ下さい。計算結果をご報告いたします。最適な採油方法本試料油は、機器停止中にドレン部から採油されています。機器が停止している状態では、別紙油粒子の沈降の影響に示すように油槽内で撹拌がなくなり固形物が沈降するため、油中汚染度は高くなると推定されます。今後の採油は、極力運転中もしくは停止直後の油槽中層部から実施されることを推奨します。フェログラフィーIs値は異常摩耗の早期発見パラメータのつで、摩耗粒子を定量化するために用います。前回に比較してIs値はの乗から乗に低下し、データが高濃度に出る可能性があるにも関わらず、今回のように潤滑状態が良好と判断できる値となっていたことから、潤滑状態は正常と判断できます。摩耗粒子の形態で比較的多く観察された粒子は、潤滑状態が正常な場合に発生する摩耗粒子繰返し応力を受けて発生する疲労摩耗粒子でした。これらの摩耗粒子が観察された場合、潤滑部で発生している摩耗形態は、正常なマイルド摩耗疲労による疲労摩耗であることが分かります。Iカップリング発光分光分析【SOAP／D－SOAP】検出された金属元素は、SOAP／D－SOAPの結果表に示すように、鉄、銅、ニッケル、リン、亜鉛、カルシウム、ナトリウム、マグネシウムでした。検出された金属元素から発生箇所を推定すると鉄、銅、ニッケル、亜鉛・ギヤ・軸受等リン・オイル添加剤カルシウム、ナトリウム、マグネシウム・外部混入異物であると思われます。このうち、機械部品が摩耗したと思われる元素はのグループです。水分前回に比較して水分.ppmからと大きな変化はなく、良好でした。計数汚染度計数汚染度はNAS級からNAS級にランク低下したものの、やや高い値でした。重量汚染度で使用したフィルタには、鉄錆、砂等が比較的多く観察されたことから、汚染度が高い要因は、摩耗と外部混入異物の影響と思われます。前回同様に粘度、全酸価、IR、RBOTの各データは良好でした。尚、RBOTは前回に比較して大きな値であり減少傾向は確認されませんでした。このことから、酸化防止剤の消耗は確認されず、この油は継続使用可能な状態にあると判断できます。本試料油の添加剤は、一般に、タービン油に比較して極圧添加剤や摩耗防止剤などの濃度が高く、この影響でRBOT試験の結果が変動する傾向があります。そのため、ギヤ油の余寿命の評価をタービン油と同等の精度で得るには、RBOTの結果に加え、粘度、全酸価、IRなどのデータを総合的に判断することが必要です。
報告№109-09136 報告№112-00132 | 分析№109-001160 分析№112-000546 | 112-000546 | 潤滑油は継続使用可能な状態にあると判断します。分析結果は良好と判断します。粘度粘度は.mm/sと新油値.mm/sに比較して、粘度変化率は-％で、当社推奨の管理限界値である±％以内にあり、良好と判断します。水分は.ppmと当社推奨の管理限界値の以下にあり、良好と判断します。酸価はmgKOH/gと新油値mgKOH/g以下にあり、良好と判断します。
報告№109-09249 報告№111-00162 | 分析№109-001747 分析№111-000814 | 111-000814 | 潤滑油は継続使用可能な状態であり、また運転中における潤滑状態も正常であったものと判断します。本試料油は、油中粒子などの固形物は沈降して低濃度の部分を採油していると思われます。低濃度の部分を採油した場合、潤滑状態に異常が発生していても見落としてしまう可能性があります。今後の採油は、極力運転中もしくは停止直後の油槽中層部から実施されることを推奨します。本試料油は、分析結果の全ての分析項目の値が当社推奨の管理基準値を満たしており、新油分析値との比較結果も問題となる値はありませんでした。分析結果特性低下特性低下に係るパラメータの分析結果は良好と判断します。粘度粘度はmm/sと新油値mm/sに対する粘度変化率は-.％で、当社推奨の管理限界値である±％以内にあり、良好と判断します。全酸価添加タービン油の全酸価は、油メーカによって初期値が違うため統一した管理基準を設定するのが困難であることから、当社では管理限界値を設定しておらず、新油分析値との比較及び他の分析項目の結果より全酸価の状態判断を行います。その結果、全酸価は.mgKOH/gと新油値.mgKOH/gに比較して若干高くなっていますが、IRチャートに示すように劣化の兆候として現れるカルボン酸などの有機物・有機化合物の発生が確認されていないことから、良好と判断します。酸化安定度酸化安定度はminであり、当社推奨の管理限界値のmin以上であることから良好と判断します。有機物・有機化合物有機物・有機化合物は、IRチャートによる新油分析値との比較の結果、cm-付近に劣化の兆候を示すカルボン酸の吸収が確認されていないことから、良好と判断します。色相はL.であり、新油値のL.に比較して変化はないことから、良好と判断します。汚染に係るパラメータの分析結果は良好と判断します。水分はppmであり、当社推奨の管理限界値の以下であることから良好と判断します。汚染粒子数はNAS級であり、当社推奨の管理限界値のNAS級以内であることから良好と判断します。汚染度物重量は.mg/mlであり、当社推奨の管理限界値のmg/ml以内であることから良好と判断します。摩耗運転中における潤滑状態は正常であったものと判断します。異常摩耗の早期発見パラメータであるフェログラフィーのIs値がのマイナス乗と当社基準値と比較して良好の範囲にあったことから、潤滑箇所の潤滑状態は正常と判断します。金属濃度SOAP法により金属濃度を測定した結果、外部から混入したと思われるリンがppm、亜鉛、ケイ素がppm検出されましたが僅かであり良好と判断します。金属濃度酸溶解法により金属濃度を測定した結果、潤滑箇所で発生する金属接触によって検出される鉄、外部から混入したと思われるカルシウム、ナトリウムが検出されましたが僅かであり良好と判断します。
報告№108-0227 報告№110-00234 | 分析№108-01664 分析№110-000904 | 110-000904 | 前回同様にを示す粘度、水分、全酸価の各データは良好でした。泡立ち試験の結果は、-と新油値が-であるのに比較して高い値となっていたことから、消泡性能が低下していることが分かりました。今後の使用状況によっては油の酸化劣化が進行したり、ギヤ歯面およびベアリング軌道面で油膜切れが発生したりする場合があるため、消泡剤の添加による消泡性能の改善など何らかの対応が必要になると思われます。潤滑油は継続続使用可能な状態にあるものの、今後は障害予防を目的に以下の対策を推奨します。消泡性能が低下した場合、ギヤ歯面での油膜形成に影響が出て摩耗の発生が進展することがあります。今後は消泡性能低下の影響により摩耗が進展する可能性がありますので、フェログラフィーおよびSOAPを追加するとともに、分析周期を短縮して傾向監視を強化することを推奨します。泡立ち試験の結果、消泡性能が低下していることが確認されました。粘度粘度はmm/sと新油値mm/sに比較して、粘度変化率は+％で、当社推奨の管理限界値である±％以内にあり、良好と判断します。泡立ち試験泡立ち試験は-と新油に比較して高い値でした。水分は.ppmと当社推奨の管理限界値の以下であり、良好と判断します。全酸価全酸価は.mgKOH/gと新油値.mgKOH/gに比較して高いものの、IRの結果で油劣化の兆候を示すカルボン酸の吸収が確認されていないことから、良好と判断します。
報告№109-09136 報告№111-00266 | 分析№109-001160 分析№111-001254 | 111-001254 | 水分が当社推奨の管理限界値を大きく超えていました。今後、水分の影響で油槽内に錆が発生し、その影響で摩耗が発生する懸念があることから、水分除去或いは更油を推奨します。粘度、全酸価、RBOTの各データは良好でした。但し、IRの結果で水分の吸収が確認されました。油の余寿命は、使用油の使用期間または使用時間が不明であったため、ご依頼の油の余寿命に関する検討は行えませんでした。ただし、分析の結果で新油値がminであったことから、使用期間を仮にヶ月間と仮定すれば余寿命は十二分にあると言えます。可能であれば、使用期間、あるいは使用時間の情報をご提供下さい。本試料油の添加剤は、一般に、タービン油に比較して極圧添加剤や摩耗防止剤などの濃度が高く、この影響でRBOT試験の結果が変動する傾向があります。そのため、ギヤ油の余寿命の評価をタービン油と同等の精度で得るには、RBOTの結果に加え、粘度、水分、全酸価、IRなどのデータを総合的に判断することが必要です。水分はppm当社推奨の管理限界値を大きく超えていました。今後、水分の影響で油槽内に錆が発生し、その影響で摩耗が発生する懸念があります。
報告№106-0467 報告№106-0504 | 分析№106-02677 分析№106-02884 | 106-02884 | トライボ診断により、機器軸受の潤滑状態、潤滑油の劣化状態を診断する。また、本分析データは、劣化傾向を評価し、劣化進展のある程度の予測を行うためのベースデータとし、予防保全に資することを目的とする。分析の結果、軸受は継続使用可能な範囲にあると判断します。但し、観察された摩耗粒子には、硬い異物の噛み込みにより発生する切削粒子が観察されていることから、この影響で摩耗が進行する場合があります。現在、継続使用可能な状況にありますが、年に度、定期的にトライボ診断を実施し、摩耗の進行速度を監視することを推奨します。このことは、計数汚染度がNAS級と前回のNAS級以上に比較してランク減少し、清浄なレベルにあることSOAP／D－SOAPで転がり軸受の摩耗により発生する鉄が多く検出されたことフェログラフィーの結果、異常摩耗の早期発見パラメータであるIs値がの乗とやや高く、異物の噛み込みにより発生する切削粒子が観察されたこと以上のことから判断しました。尚、油の劣化度を示す全酸価は.mgKOH/gと、新油値.mgKOH/g以下であり、油劣化の進行は確認されませんでした。
報告№109-09578 報告№109-09578 | 分析№109-003567 分析№109-003567 | 109-003567 | 、汚染度、潤滑状態は良好でした。潤滑油および軸受は継続使用可能な状態にあると判断します。特性低下特性低下に係るパラメータの分析結果は良好と判断します。粘度粘度はmm/sと新油値mm/sに対する粘度変化率は+.％で、当社推奨の管理限界値である±％以内にあり、良好と判断します。全酸価添加タービン油については、当社では管理限界値を設定しておらず、新油分析値との比較及び他の分析項目の結果より全酸価の状態判断を行います。その結果、全酸価は.mgKOH/gと新油値.mgKOH/gに比較して変化はなく、良好と判断します。酸化安定度酸化安定度はminであり、当社推奨の管理限界値のmin以上にあり、良好と判断します。有機物・有機化合物有機物・有機化合物は、IRチャートによる新油分析値との比較の結果、cm-付近に劣化の兆候を示すカルボン酸の吸収が確認されていないことから、良好と判断します。汚染に係るパラメータの分析結果は良好と判断します。水分はppmであり、当社推奨の管理限界値の以下であることから、良好と判断します。汚染粒子数はNAS級であり、当社推奨の管理限界値のNAS級以内であることから、良好と判断します。汚染度物重量は.mg/mlであり、当社推奨の管理限界値のmg/ml以内であることから、良好と判断します。摩耗運転中における潤滑状態は正常であったものと判断します。異常摩耗の早期発見パラメータであるフェログラフィーのIs値がのマイナス乗と当社基準値と比較して良好の範囲にあったことから、潤滑箇所の潤滑状態は正常と判断します。電子顕微鏡写真・X線マイクロアナライザー摩耗粒子診断で観察された粒子を電子顕微鏡写真・X線マイクロアナライザーで詳細に観察した結果、鉄、クロム、マンガンを含む粒子が観察されました。金属濃度SOAP法により金属濃度を測定した結果、外部から混入したと思われる亜鉛、バリウム、ケイ素が僅かに検出されましたが、良好と判断します。金属濃度酸溶解法により金属濃度を測定した結果、鉄が僅かに検出されましたが、良好と判断します。
報告№109-09136 報告№112-00643 | 分析№109-001160 分析№112-002878 | 112-002878_date130325 | 分析の結果、潤滑油の劣化はなく、汚染度は良好な範囲にあることから、継続使用可能と判断します。減速機減速機は継続使用可能な状態にあると判断します。但し、疲労摩耗が発生していることから、以下の対策を推奨します。定期的な分析および分析周期の検討定期的に分析を実施することにより、データの変化から異常の兆候を早期に発見することが可能となります。また、今回は対象設備の初回分析であるため、あと最低でも回分析を実施し、分析データの変化から今後の分析周期を検討することを推奨します。今後、疲労摩耗の進行が懸念されるため、出来るだけ早めに回目の分析を実施することを推奨します。はフェログラフィーおよびSOAP-Tの結果から総合的に判断した結果、継続使用は可能ですが、機器の機能を保持するためにも傾向管理が有用と考えます。フェログラフィー【定量分析：Is値】Is値は異常摩耗の早期発見パラメータのつで、摩耗粒子を定量化するために用います。今回のIs値はの乗とやや高い値でした。フェログラフィー【定性分析：摩耗粒子および摩耗形態観察】分析結果から比較的多く観察された摩耗粒子は、以下の通りでした。疲労摩耗粒子・繰返し応力を受けて発生。Iカップリング発光分光分析【SOAP-T】検出された金属元素から発生箇所を推定すると、以下の通りでした。鉄、ニッケル、亜鉛・ギヤ、軸受等リン、モリブデン・添加剤カルシウム、アルミニウム、ナトリウム・外部混入異物は良好と判断します。計数汚染度計数汚染度は、NAS級と当社推奨の管理限界値NAS級以下であり、良好と判断します。重量汚染度は、.g/mlでした。光学顕微鏡写真重量汚染度で濾過したフィルタ表面上の夾雑物を光学顕微鏡で観察した結果、金属片、鉄錆、砂等が観察されました。は良好と判断します。粘度粘度は、mm/sと新油値.mm/sに比較して、粘度変化率は-％で、当社推奨の管理限界値である±％以内にあり、良好と判断します。水分は、ppmと当社推奨の管理限界値の以下であり、良好と判断します。酸価は、.mgKOH/gと新油値.mgKOH/g以下であり、良好と判断します。IRIRの結果、油劣化の兆候を示すカルボン酸の吸収が確認されていないことから、良好と判断します。
報告№109-09136 報告№111-00404 | 分析№109-001160 分析№111-001916 | 111-001916 | 潤滑油および減速機は継続使用可能な状態にあると判断します。但し、摩耗の進行が懸念されるため、以下の対策が必要です。定期的な分析フレッティング摩耗の進行を監視するため、定期的に分析を実施し、摩耗の進行状況を確認することを推奨します。バックラッシによる評価トライボ診断では、バックラッシの増加量を分析結果から計算できますので、構造が確認できる図面、ギヤの形式、歯形、モジュール、歯数、歯幅、油入替後の稼働時間ならびに分解点検後の稼働時間をお知らせ下さい。計算結果をご報告いたします。最適な採油方法本試料油は、ドラム缶に移送してから油を採油されています。別紙油粒子の沈降の影響に示すようにドラム缶で撹拌がなくなり固形物が沈降するため、油中汚染度は低くなると推定されます。今後の採油は、極力運転中もしくは停止直後の油槽中層部から実施されることを推奨します。フェログラフィー異常摩耗の早期発見パラメータとして摩耗粒子を定量化して評価するフェログラフィーのIs値は、前回のの乗から乗に低下し、潤滑状態が安定していることを示していました。摩耗粒子の形態で比較的多く観察された粒子は、潤滑状態が正常な場合に発生する摩耗粒子フレッティングにより発生する赤錆でした。これらの摩耗粒子が観察された場合、潤滑部で発生している摩耗形態は、正常なマイルド摩耗微振動によるフレッティング摩耗が発生していることが分かります。フレッティングは、・軸と内輪内面・軸受箱と外輪外面・軌道輪と転動体・ギヤ歯面の箇所で発生する可能性があります。フレッティング粒子は酸化して硬いため、軸受軌道面やギヤ歯面に噛み込んだ場合はその傷が疲労剥離の起点となり、疲労摩耗へと進展することが想定されます。Iカップリング発光分光分析供試の潤滑油を分析した結果、検出された金属元素は、SOAPの結果表に示すように、鉄、錫、リン、カルシウム、バリウム、アルミニウム、ナトリウムでした。検出されたこれらの金属元素から発生箇所を推定すると鉄、錫・ギヤ歯面・軸受等リン・オイル添加剤カルシウム、バリウム、アルミニウム、ナトリウム・外部混入異物であると思われます。このうち、機械部品が摩耗したと思われる元素はのグループです。前回に比較して計数汚染度はNAS級からNAS級にランク減少したものの、やや高い値でした。フィルタ表面の異物観察で鉄錆、砂等が観察されたことから、汚染度が高い要因は、摩耗と外部混入異物の影響と思われます。前回同様に粘度、水分、酸価、IRの各データは良好でした。
報告№105-0153 | 分析№105-01001 | 105-01001 | 濾過前の試料油を分析した結果、摩耗粒子形態観察でフレッティングにより発生したμm未満の赤錆、摩擦熱が高い場合に発生する球状粒子が多く観察された。）フレッティングの発生フレッティングの発生要因は、スラストランナー固定部やスラストメタル台金部の鉄系材料が接合されたり、勘合されたりする部分から発生します。フレッティングによる赤錆が少量発生しても直ちに異常ではありませんが、場合によっては、これらの粒子、赤錆が軸受摺動面に噛み込み、摩耗を進行させる場合があります。）球状粒子の発生球状粒子は、異常の兆候を示す形態のパラメータで、この摩耗粒子が発生する場合、潤滑状態に注意が必要です。球状粒子の発生原因は、一般に、溶接工事、溶接作業などによる溶接スパッタの混入、電食による発生、厳しい金属接触による摩耗、が考えられます。今回観察された球状粒子は、形態からないしの可能性が考えられます。今後、更に摩耗が進行することが懸念されます。これらの障害発生に対する弊害を勘案の上、予防処置としてヶ月以内に再度分析を実施し、この球状粒子の増加の有無を確認されることを推奨します。尚、念のため、主機の起動時、停止時の温度チャートから軸受温度に微妙な変化がないかを確認されることを推奨します。
報告№106-0227 報告№106-0326 | 分析№106-01279 分析№106-01725 | 106-01725 | 分析の結果、計数汚染度がNAS級とやや高い値でした。異常摩耗の早期発見パラメータであるフェログラフィーのIs値はの乗と良好の範囲にあるものの、粒子の形態観察の結果、外部から混入した鉄錆がやや多く観察されたことから、汚染の要因は、摩耗粒子ではなく、外部から混入した異物によるものと考えられました。通常、このような異物が多く見られる場合、異物が軸受摺動面に噛み込み摩耗が進行することが懸念されます。しかし、採油前の排油量がドレン配管分であり、ドレン配管に残留していた汚染物を採取した可能性もあります。今回の分析結果では、軸受は継続使用可能な状況にあると判断できますので、今後は、油槽内を十分にフラッシングを実施するとともに、充填油は濾過を実施することを推奨します。また、可能であれば、機器運転直後とヶ月後の回分析を実施し、汚染状態および摩耗の進行状況を確認されることを併せて推奨します。これらのことは、計数汚染度がNAS級とやや高いこと異常摩耗の早期発見パラメータであるフェログラフィーのIs値がと良好の範囲にあるものの、摩耗粒子形態観察の結果、外部から混入した鉄錆がやや多く観察されたことフィルタ写真で外部から混入した鉄錆、砂が見られたこと以上のことから判断しました。尚、採油前の排油量がドレン配管分であり不足していた可能性も考えられます。今後の採油はドレン配管分の油量の～倍程度排油を行ってから、採油を実施されることを推奨します。
報告№107-6565 報告№107-6565 | 分析№107-02313 分析№107-02313 | 107-02313 | コーンディスクの摩耗状態分析データからコーンディスクの摩耗状態を検討した結果、採油が適切に行われ、そして摩耗がコーンディスクに集中していたと仮定した場合、コーン表面の摩耗深さは、メーカ推奨の摩耗深さμm以内にあり、継続使用可能と判断します。尚、異常摩耗の早期発見パラメータであるIs値がの乗と比較的高い領域にあり、今後更に摩耗が進行し比較的短い期間で使用限界に達するする場合が考えられるため、～ヶ月毎に定期的に定期的に分析を実施し、摩耗の進行状況を確認することを推奨します。油中の金属粒子濃度を分析するSOAP及びD-SOAPの結果、摩耗により発生したと考えられる鉄がSOAPでppm、D－SOAPでppm検出されていました。この結果から、SOAPの鉄濃度と油量リットルから摩耗量を下式により計算しました。 ・式 .cmとなります。従いまして、下図のような体積をもつ金属片が摩耗した計算となります。図摩耗量の概念図変速機の変速段数は、低速、低速－中速、中速－高速、高速の段であり、コーンディスク表面に確認されたリング状箇所の接触箇所の面積と鉄濃度から摩耗した体積を計算し、本の摩耗痕の平均摩耗深さを求めました。その結果、表に示すとおり、本の摩耗痕の平均的な深さは、低速領域ではμm、低速－中速領域では.μm、中速－高速領域では.μm、高速領域では.μmでした。もっとも摩耗している低速領域の摩耗深さでもμmであり、これはメーカ推奨の取替え基準μm以下でした。表コーンディスク枚の平均的な摩耗深さ変速段数 メーカ推奨の取替え基準 平均的な摩耗深さ 低速 低速－中速 . 中速－高速 . 高速 . を示す、粘度、水分、全酸価、IRの各データが良好であることから、この油は継続使用可能と判断します。
報告№108-5071 報告№110-00233 | 分析№108-02721 分析№110-000893 | 110-000893 | 前回に比較してを示す粘度、水分、全酸価、泡立ち試験の各データは良好でした。潤滑油は継続使用可能な状態にあると判断します。は良好と判断します。粘度粘度はmm/sと新油値mm/sに比較して、粘度変化率は-.％で、当社推奨の管理限界値である±％以内にあり、良好と判断します。泡立ち試験泡立ち試験は-と良好でした。水分は.ppmと当社推奨の管理限界値の以下であり、良好と判断します。全酸価全酸価は.mgKOH/gと新油値.mgKOH/g以内にあり、良好と判断します。IRIRの結果、新油スペクトルに比較して変化はなく、且つ、油劣化の兆候を示すカルボン酸の吸収が確認されていないことから、良好と判断します。
報告№109-09136 報告№114-00072 | 分析№109-001160 分析№114-000222、223 | 114-000222_223 | 分析の結果、濾過後の計数汚染度は濾過前に比較して、NAS級から等級に変化はなく管理限界値以下であるものの、～μmサイズの粒子が増加していました。ドレンバルブから採油を実施していることから、ドレン部に残留していた摩耗粒子や異物がサンプリングされた影響で汚染度が高くなった可能性が考えられます。
|  | 113-000565 | 潤滑油および増速機は継続使用可能な状態にあると判断します。但し、今後も摩耗の進行を傾向監視するため、以下の対策を推奨します。定期的な分析摩耗の進行を監視するため、定期的に分析を実施し、分析データによる摩耗の進行状況を確認することを推奨します。はフェログラフィーおよびSOAPの結果から総合的に判断した結果、やや厳しい状態にあると考えられます。フェログラフィー【定量分析：Is値】Is値は異常摩耗の早期発見パラメータのつで、摩耗粒子を定量化するために用います。前回に比較してIs値はの乗から変化はなく、低い値でした。フェログラフィー【定性分析：摩耗粒子および摩耗形態観察】分析結果から比較的多く観察された粒子は、以下の通りでした。正常な摩耗粒子・潤滑状態が正常なマイルド摩耗により発生。鉄錆・外部から混入したと考えられます。Iカップリング発光分光分析【SOAP】油中金属分析の結果、潤滑油中から以下の元素が検出されました。銅、ニッケル・ギヤ、軸受等リン、亜鉛、カルシウム・オイル添加剤バリウム、ナトリウム・外部混入異物前回に比較してSOAPの銅がppmからに減少しているものの、高濃度であることから、銅を使用した箇所の溶出・摩耗が懸念されます。亜鉛系添加剤を使用している潤滑油で銅が検出される場合、潤滑系統内でこれらの金属が亜鉛系添加剤の影響により溶出することが知られています。今回の検出は、この溶出によるものと考えられます。今後、別紙鉱油の酸化に対する金属触媒の影響に示すように濃度の増加に伴い酸化速度が速まる可能性があります。前回同様に粘度、水分、IR酸化度、塩基価は良好でした。
報告№109-09136 報告№109-09364 | 分析№109-001160 分析№109-002483 | 109-002483 | 機器の潤滑状態および定期試験を実施し、前回データと照合した結果、油中摩耗粒子の増加が確認されました。油中の粒子濃度は、油膜破断による発生や、油槽内などでの沈降が均衡したところで一定、いわゆる平衡状態になります。このバランスが崩れると増加する場合と減少する場合とに分かれます。増加した場合は、発生と減少の均衡が崩れ、摩耗の発生や外部混入が始まったことを示し、またこれとは反対に、減少した場合は発生量が減少しているか、或いは、減少量が大きくなっていることを示し、特に減少は、汚染状態や潤滑状態が良好であることを示唆しています。本設備の場合、油中粒子の増加が確認されています。摩耗粒子の形態観察でが～μmサイズの鉄系摩耗粒子が観察されたことから、摩耗によるものと考えられます。但し、計数汚染度がNAS級と清浄であり、且つ、異常摩耗の早期発見パラメータであるフェログラフィーのIs値がのマイナス乗と良好の範囲にあることから、継続使用は可能と判断します。これらのことは、前回に比較して、計数汚染度はランク増加したものの良好の範囲にあり、SOAP／D-SOAPの鉄濃度に変化がないこと異常摩耗の早期発見パラメータであるフェログラフィーのIs値がのマイナス乗と良好の範囲にあること以上のことから判断しています。潤滑油の基本特性潤滑油の基本特性は、良好の範囲にあることから、本試料油は継続使用可能と判断します。
報告№109-09094 報告№112-00124 | 分析№109-000870 分析№112-000479 | 112-000479_date121122 | 潤滑油および対象設備は継続使用可能な状態にあると判断します。はフェログラフィーおよびSOAP-Tの結果から総合的に判断した結果、正常な状態にあると考えられます。フェログラフィー【定量分析：Is値】Is値は異常摩耗の早期発見パラメータのつで、摩耗粒子を定量化するために用います。今回のIs値はのマイナス乗と低い値でした。フェログラフィー【定性分析：摩耗粒子および摩耗形態観察】分析結果から比較的多く観察された粒子は、以下の通りでした。正常な摩耗粒子・潤滑状態が正常なマイルド摩耗により発生。Iカップリング発光分光分析【SOAP-T】検出された金属元素から発生箇所を推定すると、以下の通りでした。鉄、亜鉛・軸受等カルシウム、ナトリウム・外部混入異物．水分、計数汚染度、重量汚染度は共に良好でした。．粘度、酸価、IR、RBOTの各データは良好でした。尚、RBOTがminと管理基本値の.minに比較してmin減少していました。このまま継続使用した場合、この減少傾向から限界値に到達するのは、別紙図RBOTの減少傾向に示すように年月と推定されました。残りの継続使用期間は、約年ヶ月であると予測されます。≪状態監視とパラメータ≫分析の目的および各分析のパラメータは以下の通りです。特性低下目的：油の分析結果から、や劣化傾向ならびに添加剤の消耗程度、残存寿命などを確認する。粘度JISK酸価JISK赤外線吸収スペクトルJISK酸化安定度試験JISK汚染目的：油の分析結果から、砂塵あるいは水・異種油などによるや、異物混入の有無を確認する。水分JISK計数汚染度JISB重量汚染度JISB光学顕微鏡観察摩耗目的：油中の摩耗粒子を分析する事により、回転・摺動部の潤滑状態、摩耗劣化の程度、余寿命などを解析する。摩耗診断電子顕微鏡観察JISKX線マイクロアナリシス油中金属濃度JISK≪分析結果≫特性低下粘度：良好粘度値mm/sの管理基本値mm/sに対する変化率は+％であり、○○管理限界値±％以内に留まっています。酸価：良好酸価.mgKOH/gは管理基本値の.mgKOH/g以内にあることから、問題は無いと判断します。赤外線吸収スペクトル：良好酸化安定度試験：良好酸化安定度試験の結果、数値minは○○管理限界値min以上に留まっており、現時点での使用は可能と判断します。汚染水分：良好水分値ppmは○○管理限界値以内に留まっています。計数汚染度：良好計数汚染度はNAS級と当社推奨の管理限界値NAS級以内にあります。重量汚染度：良好重量汚染度は.mg/mlと当社推奨の管理限界値mg/ml以内にあります。光学顕微鏡観察：良好光学顕微鏡写真は捕捉された汚染物の量は少なく、スラッジは確認されませんでした。摩耗摩耗診断：良好摩耗診断の結果、異常摩耗の早期発見パラメータであるIs値がのマイナス乗と良好の範囲にあることから、潤滑状態は正常と判断します。電子顕微鏡観察・X線マイクロアナリシス：今回は実施していません。油中金属濃度：良好油中金属濃度の結果、鉄、亜鉛、外部から混入したと思われるカルシウム、ナトリウムが検出されたものの、良好と判断します。
報告№108-0387 報告№109-09135 | 分析№108-02609 分析№109-001157 | 109-001157 | 初期試験を実施した結果、摩耗粒子の形態観察で観察された粒子は、局部的な油膜切れがある場合に発生するシビア粒子、局部的に高圧・高温となる場合に発生するフリクションポリマ、外部から混入したと思われる鉄錆、砂等でしたが、中でもシビア粒子は初期のなじみ摩耗で発生していたと考えれます。今回のようになじみ過程でシビア粒子が観察された場合は、なじみ過程が正常に終了していない場合があり、異常摩耗に進展することも懸念する必要があります。この局部的な摩耗が、既に停止し正常な状態に推移しているか、或いは、進行しているのかを確認するためには、ヶ月毎にあと回の初期試験を実施されることを推奨します。これらのことは、異常摩耗の早期発見パラメータであるフェログラフィーのIs値がの乗と良好の範囲にあるものの、摩耗粒子の形態観察の結果、金属接触が厳しい場合に発生するシビア粒子がやや多く観察されたこと以上のことから判断しています。
報告№106-0227 報告№106-0279 | 分析№106-01279 分析№106-01514 | 106-01514 | 濾過前の試料油を分析した結果、計数汚染度が前回NAS級から、今回NAS級に約ヶ月でランク上昇しました。D－SOAPの結果、前回に比較して鉄が.からppm、銅が.からに各々上昇していました。摩耗粒子形態観察及びフィルタ写真の結果、鉄錆、砂が観察されているため、汚染度が上昇した要因は、外部から混入したと思われる異物によるものと考えられます。潤滑異常の早期発見パラメータである摩耗過酷度を示すIs値が.と非常に良好の範囲にあることから、潤滑状態は良好な状態にあると判断します。尚、汚染度が高くなった原因は、採油が軸受油槽ドレーン弁であるため、ドレーン配管内部の汚染物を採取している可能性があります。軸受油槽ドレーン弁から採油を実施する場合は、廃油を十分に実施すると共に、主機運転中、できない場合は主機停止直後のタイミングで採油することを推奨します。
報告№109-09136 報告№112-00316 | 分析№109-001160 分析№112-001263 | 112-001263 | 臨時分析・濾過前の試料油を分析した結果、水分はppmと処置領域にありました。水分除去または全量更油水分の影響で油槽内に錆が発生し、その影響で摩耗が発生することが懸念されるため、水分除去または全量更油或いは、定検時に使用する濾過機により、循環濾過をしながら水分を除去することを推奨します。さらに、水分の混入経路を特定しなければ、再び水分の混入が継続する可能性がありますので、水分の混入経路を特定することを併せて推奨します。
報告№108-6005 報告№108-0033 | 分析№108-00106 分析№108-00165 | 108-00165 | 、汚染度、軸受の潤滑状態を確認する。今回の採油は、対象設備の停止中に排油口から実施しているため、油循環中に採油した場合に比較し、油中粒子の沈降の影響を受け、分析データが高濃度に出る可能性があります。今回の分析は以上のことを踏まえて結果を検討しました。分析の結果、今回の採油が高濃度になっていると思われる対象設備の停止中に排油口から行われた採油にもかかわらず、全てのデータが良好の範囲にありました。このことから、対象設備の潤滑状態は正常であり、この油は継続使用可能と判断します。尚、上述しましたように、今回の採油は停止中の採油であるため、循環中の採油に比較してデータが高目に出る可能性があり、運転中の採油であったなら今回データより低い値になることが考えられます。採油は、粒子の沈降の影響を少なくすることが重要であり、そのため、油中粒子が均一な分散状態で実施されることを推奨します。
報告№109-09136 報告№111-00297 | 分析№109-001160 分析№111-001409 | 111-001409 | 軸受は継続使用可能な状態にあると判断します。前回に比較してSOAP／D－SOAPの結果で、鉄濃度に変化はなく、異常摩耗の早期発見パラメータであるフェログラフィーのIs値がのマイナス乗と良好でした。前回に比較して計数汚染度はNAS級からNAS級にランク減少し、良好でした。分析結果は良好と判断します。計数汚染度計数汚染度はNAS級と当社推奨の管理限界値のNAS級以内にあり、良好と判断します。重量汚染度は.mg/mlと当社推奨の管理限界値のmg/ml以内にあり、良好と判断します。機器の潤滑状態機器の潤滑状態は正常と判断します。SOAPSOAPの結果、油の添加剤成分であるリンが検出されました。摩耗により発生する鉄が検出されていないことから、良好と判断します。D－SOAPD－SOAPの結果、摩耗により発生する鉄が検出されていないことから、良好と判断します。フェログラフィー異常摩耗の早期発見パラメータであるフェログラフィーのIs値がのマイナス乗と良好の範囲にあり、潤滑状態は正常と判断します。
|  | 113-001500 | ポンプ反C側軸受は使用可能な状態であり、分解点検で軸受部品を交換する必要はないと判断します。定期的なトライボ診断実施今後の適切な分解点検時期を見出すためにも、定期的な分析による傾向監視により、軸受の潤滑と摩耗の進行状態を確認するよう推奨します。はフェログラフィーおよびSOAP-Tの結果から総合的に判断した結果、継続使用は可能ですが、今後の摩耗進行を確認するためにも傾向管理が有用と考えます。フェログラフィー【定性分析：摩耗粒子および摩耗形態観察】観察された代表的な摩耗粒子は、以下の通りでした。黒錆・潤滑状態がやや厳しい凝着摩耗により発生。局部的に金属接触が厳しく、且つ、高い摩擦熱が発生していると考えられます。黒錆は、凝着摩耗に分類されます。この摩耗粒子は、油膜切れによる軸受軌道面での金属同士の接触時に起こる高い摩擦熱によって鉄が酸化され発生します。この状態が継続した場合、軸受軌道面で焼付が発生し、設備の損傷に至る場合があります。Iカップリング発光分光分析【SOAP-T】検出された金属元素から発生箇所を推定すると、以下の通りでした。鉄、鉛、銅、ニッケル、錫・軸受等リン、亜鉛、カルシウム、バリウム、アルミニウム、ナトリウム、マグネシウム、モリブデン・添加剤、増ちょう剤、外部混入異物
報告№109-09255 報告№109-09255 | 分析№109-002408 分析№109-002408 | 109-002408 | 今回の採油は、対象設備停止中にドレン穴から実施しているため、別紙油中粒子の沈降の影響に示すように、油中粒子などの固形物は沈降の影響を受けて分析データが高濃度に出る可能性があることから、このことを踏まえて結果を検討しました。本試料は、高濃度になっていると思われる対象設備停止中のドレン穴から実施した採油にもかかわらず、分析の結果は全て良好の範囲にあったことから、油は継続使用可能であり、また潤滑状態も正常と判断します。特性低下分析結果は、全項目が良好の範囲にありました。したがって、油の特性低下は認められず良好と判断します。粘度粘度はmm/sと新油値.mm/sに対する粘度変化率が-％でした。粘度変化率の推奨管理限界値は、±％以内となっていますが、今回の結果はこの範囲内にあることから、良好と判断します。全酸価全酸価は.mgKOH/gと新油値以内にあり、良好と判断します。酸化安定度酸化安定度は、新油値と比較して十分に残存していることが必要ですが、今回の残存率は新油の.％となっており、当社推奨の管理限界値の％以上であったことから、良好と判断します。汚染水分による汚染は確認されず、良好と判断します。水分濃度は、当社推奨の管理限界値の以下の.ppmであり、良好と判断します。摩耗潤滑状態は正常と判断します。異常摩耗の早期発見パラメータであるフェログラフィーのIs値は、潤滑状態が良好と判断できるのマイナス乗であったことから、潤滑状態は正常と判断します。
報告№109-09568 報告№109-09568 | 分析№109-003521 分析№109-003521 | 109-003521 | を示す水分、全酸価の各データは良好でした。前回同様に粘度はmm/sと新油値mm/sに比較して、粘度変化率は-％で、当社推奨の管理限界値である±％に到達していました。今後、粘度の低下により油膜切れが発生し、金属接触が発生することが懸念されます。泡立ち試験の結果は、-と新油値が-であるのに比較して高い値となっていたことから消泡性能が低下していることが分かりました。潤滑状態の異常の早期発見パラメータである潤滑状態指数は、のマイナス乗と濾過設備のない機器であれば正常な潤滑状態にあると判断できます。・消泡性能の低下消泡性の性能が低下していることが確認されたことから、今後の使用状況によっては油の酸化劣化が進行したり、ギヤ歯面およびベアリング軌道面で油膜切れが発生したりする場合があるため、消泡剤の添加による消泡性能の改善など何らかの対応が必要になると思われます。・潤滑状態濾過設備のない機器であれば正常な潤滑状態にあると判断できますが、当該機の潤滑系にはフィルタが設置されているため、別紙インライン・オフラインフィルタの影響に示すとおり、潤滑状態が異常となり大型の摩耗粒子が発生したとしても、粒子の大部分が捕捉されてしまい正常な潤滑状態にあると誤認してしまう可能性があります。このようなフィルタの影響を考慮に入れたLCインデックスは、摩耗がやや厳しい状態に分類されるの乗領域となりました。フィルタの影響を考慮した潤滑状態指数は、前回のの乗から変化はなく、運転状態が前回と大きな差がなければ、摩耗は安定している状態にあると思われます。結論粘度および消泡性能の低下が確認されたものの、ギヤおよび転がり軸受は、継続続使用可能な状態にあると思われます。尚、今後は障害予防を目的に以下の対策を推奨します。粘度の低下が確認されたことから、更油を推奨します。運転条件によってはさらに摩耗の進行が速まる場合も想定されるため、今後は潤滑油の分析に加えてフィルタ付着物の分析を実施し、異常な摩耗状態発生の有無を精密に確認することを推奨します。消泡性能の改善は、添加する消泡剤の効果をテストにより確認する必要がありますので、必要な場合は当社営業担当者までお知らせ下さい。粘度は当社推奨の管理限界値に到達していました。泡立ち試験の結果、消泡性能が低下していることが確認されました。粘度粘度はmm/sと新油値mm/sに比較して、粘度変化率は-％で、当社推奨の管理限界値である±％に到達していました。粘度粘度は.mm/sでした。粘度指数粘度指数はでした。泡立ち試験泡立ち試験は-と新油に比較して高い値でした。水分はppmと当社推奨の管理限界値の以下であり、良好と判断します。全酸価全酸価はmgKOH/gと新油値mgKOH/gに比較して高いものの、IRの結果で油劣化の兆候を示すカルボン酸の吸収が確認されていないことから、良好と判断します。機器の潤滑状態精密な濾過設備がない機器であれば、潤滑状態指数は正常の範囲にあると判断します。潤滑状態指数異常摩耗の早期発見パラメータである潤滑状態指数がのマイナス乗と精密な濾過設備がない機器であれば、潤滑状態指数は正常の範囲にあると判断します。
報告№108-4533 報告№108-4533 | 分析№108-03404 分析№108-03404 | 108-03404 | 貴○○は廃止措置工事期間中であるが、運転状態にある機器においては保全計画を策定している。この中で当該機器については設備の状態監視保全の適用を行っている。油診断法により精度の高い状態監視活動を行う。今回の採油は、対象設備の停止中に注油口から実施しているため、油循環中に採油した場合に比較し、油中粒子の沈降の影響を受け、分析データが低濃度に出る可能性があります。今回の分析は以上のことを踏まえて結果を検討します。軸受の潤滑状態分析の結果、前回同様にSOAPでメタルの主成分である錫が検出され、今回D－SOAPでも検出されたことから、軸受メタルの摩耗が確認されています。軸受メタルの摩耗程度を評価する必要がありますので、メタルサイズをお知らせください。鉛、銅の溶出SOAPの結果、前回同様に鉛、銅が検出されたことから、鉛および銅を使用した箇所の溶出が発生していると考えられます。鉛は、鉛パッキンなどが考えられます。銅は、潤滑油添加剤として使用されている亜鉛系添加剤の影響により溶出することが知られています。鉛および銅濃度は、別紙鉱油の酸化に対する金属触媒の影響に示すように鉛および銅濃度の増加に伴い酸化速度が速まりますので、酸化劣化の進行状況を確認されることを推奨します。を示す粘度、水分、全酸価、IRの各データは良好であることから、この油は継続使用可能と判断します。尚、次回の採油は、粒子の沈降の影響を少なくすることが重要であり、そのため油中粒子が均一な分散状態で実施されることを推奨します。
報告№104-0169 | 分析№104-01209 | 104-01209 | 濾過前の試料油を分析した結果、フェログラフィーの摩耗粒子形態観察で、金属接触が厳しい場合に発生するシビア粒子がやや多く観察されました。又、D－SOAPの結果、前回に比較して鉄がからに僅かに上昇していました。サーボシリンダ内壁、或いは、ポンプに摩耗が発生していると考えられました。今後、このまま摩耗が進行した場合、汚染度が上昇し、バルブ類の動作障害が発生する懸念があります。これらの障害発生に対する弊害を勘案の上、予防処置としてヶ月以内に再度分析を実施し、摩耗の進行状況及び汚染度の上昇程度を確認されることを推奨します。
報告№109-09569 報告№109-09569 | 分析№109-003530 分析№109-003530 | 109-003530 | を示す水分、全酸価の各データは良好でした。前回同様に粘度はmm/sと新油値mm/sに比較して、粘度変化率は-％で、当社推奨の管理限界値である±％に到達していました。今後、粘度の低下により油膜切れが発生し、金属接触が発生することが懸念されます。泡立ち試験の結果は、-と新油値が-であるのに比較して高い値となっていたことから消泡性能が低下していることが分かりました。潤滑状態の異常の早期発見パラメータである潤滑状態指数は、のマイナス乗と濾過設備のない機器であれば正常な潤滑状態にあると判断できます。・消泡性能の低下消泡性の性能が低下していることが確認されたことから、今後の使用状況によっては油の酸化劣化が進行したり、ギヤ歯面およびベアリング軌道面で油膜切れが発生したりする場合があるため、消泡剤の添加による消泡性能の改善など何らかの対応が必要になると思われます。・潤滑状態濾過設備のない機器であれば正常な潤滑状態にあると判断できますが、当該機の潤滑系にはフィルタが設置されているため、別紙インライン・オフラインフィルタの影響に示すとおり、潤滑状態が異常となり大型の摩耗粒子が発生したとしても、粒子の大部分が捕捉されてしまい正常な潤滑状態にあると誤認してしまう可能性があります。このようなフィルタの影響を考慮に入れたLCインデックスは、摩耗がやや厳しい状態に分類されるの乗領域となりました。フィルタの影響を考慮した潤滑状態指数は、前回のの乗からの乗に桁上昇していることから、運転状態が前回と大きな差がなければ、摩耗は進行している状態にあると思われます。結論粘度および消泡性能の低下が確認されたものの、潤滑油、ギヤおよび転がり軸受は、継続続使用可能な状態にあると思われます。尚、今後は障害予防を目的に以下の対策を推奨します。粘度が低下していることから、更油を推奨します。運転条件によってはさらに摩耗の進行が速まる場合も想定されるため、今後は潤滑油の分析に加えてフィルタ付着物の分析を実施し、異常な摩耗状態発生の有無を精密に確認することを推奨します。消泡性能の改善は、添加する消泡剤の効果をテストにより確認する必要がありますので、必要な場合は当社営業担当者までお知らせ下さい。粘度は当社推奨の管理限界値に到達していました。泡立ち試験の結果、消泡性能が低下していることが確認されました。粘度粘度はmm/sと新油値mm/sに比較して、粘度変化率は-％で、当社推奨の管理限界値である±％に到達していました。粘度粘度は.mm/sでした。粘度指数粘度指数はでした。泡立ち試験泡立ち試験は-と新油に比較して高い値でした。水分はppmと当社推奨の管理限界値の以下であり、良好と判断します。全酸価全酸価は.mgKOH/gと新油値mgKOH/gに比較して高いものの、IRの結果で油劣化の兆候を示すカルボン酸の吸収が確認されていないことから、良好と判断します。機器の潤滑状態精密な濾過設備がない機器であれば、潤滑状態指数は正常の範囲にあると判断します。潤滑状態指数異常摩耗の早期発見パラメータである潤滑状態指数がのマイナス乗と精密な濾過設備がない機器であれば、潤滑状態指数は正常の範囲にあると判断します。
報告№109-09136 報告№114-00288 | 分析№109-001160 分析№114-001057 油中の水分の影響により金属表面で腐食摩耗が発生し、発生した鉄錆等の粒子が潤滑部に噛み込み、摩耗が進行することが懸念されます。また、油中からカルシウム化合物が高い濃度で検出され、さらにドレンから採取したサンプルからは53.8ppmと非常に高い濃度で検出されたことから、この化合物がコンロッドメタルやクランクメタルの摩耗を促進させる懸念があるため、更油を推奨します。 | 114-001057 | 分析の結果、潤滑油中の水分濃度が高く、また、SOAP-Tによるカルシウム濃度が注意を要する濃度にありました。ディーゼルエンジンは、燃焼室内で燃料が燃焼した際に燃焼ガス中に若干の蒸気が発生しますが、この蒸気がシリンダ内壁の薄い油膜に付着したり、オイルリングやピストンリングが摩耗し、シリンダ内壁との間に生じたギャップからクランク室内に入り込んだりして油中水分濃度が上昇します。この水分は、オイルの添加剤を加水分解させ添加剤の効力を低下させるばかりではなく、回転部の油膜形成に影響をあたえ摩耗を促進させることから、水分濃度の低下を推奨します。また、SOAP-Tで検出されたカルシウムは、燃料中や添加剤中の硫黄分と反応してカルシウム化合物になったと推定されますが、このカルシウム化合物はクランク軸受やコネクティングロッドの軸受メタルより若干硬く、油中濃度がを超えるとメタル表面の摩耗進展が早まることがわかっています。現時点でのデータから見て、カルシウム化合物によるメタル摩耗は極微量ですが、を超える濃度で運転した場合、運転時間の増加に伴いメタルの摩耗が進むと推定されることから傾向監視による摩耗状況の把握と共に、部分更油、或いは全更油によりSOAP-Tで検出される固形分のカルシウム濃度を相対的に低くすることを推奨します。尚、更油した場合は、カルシウム濃度が一時的に低濃度になりますが、軸受摩耗に関係する他のデータは更油後のデータに積算する濃度積算手法により管理が可能ですので、同手法により傾向監視されるよう推奨します。潤滑油は水分が高く、SOAP-Tでカルシウムが高い濃度で検出されたことから、以下の対策を推奨します。尚、オイルゲージとドレンから採油した試料を比較したところ、表に示すように重量汚染度およびカルシウム固形分はドレンから採取した試料のほうが高い値でした。その他の金属濃度および粒子数に大きな差はありませんでした。表採油箇所違いの分析結果比較更油と次回点検でピストンリング、シリンダライナの点検カルシウム化合物発生の原因は、ピストンリング、シリンダライナの摩耗によって燃焼ガスのシール性が低下し、燃焼ガス中の硫黄分と油中のカルシウム添加剤が反応するためと考えられます。そのため、次回点検ではピストンリング、シリンダライナの摩耗状態の点検を推奨します。定期的な分析定期的な分析を実施することにより、データの変化から異常の兆候を早期に発見することが可能となります。今後懸念される凝着摩耗の進行を監視するため、定期的に分析を実施することを推奨します。分析結果異常摩耗の早期発見のパラメータであるIs値は、レベルとやや高い値でした。また、潤滑部の摩耗が認められたため、定期的に潤滑油分析を実施し、摩耗推移を監視することが有用と考えます。フェログラフィーで観察された代表的な粒子は、以下の通りです。正常な摩耗粒子・潤滑状態が正常なマイルド摩耗により発生。黒錆・潤滑状態がやや厳しい凝着摩耗により発生。局部的な厳しい金属接触と高い摩擦熱が発生していたことを示します。黒錆は、摩擦面が将来的に異常摩耗へ進展する可能性を示唆しているため、傾向監視が有用と思われます。詳細は、別紙傾向監視が必要な摩耗粒子をご覧ください。メタルの摩耗SOAP-Tでメタルの主成分である錫がppm、ニッケルが、銅が、鉛が検出されたことから、コンロッドメタル、クランクメタルが局所的に摩耗していると推定されました。ディーゼルエンジンのメタルは、別紙コンロッドメタル・クランクメタルの摩耗に示すように、一般的にホワイトメタル層、ニッケル層、銅と鉛の合金であるケルメット層の順に積層構造になっています。今回、ケルメット層の銅、鉛が検出されたことから、ホワイトメタルの一部が摩耗により消失し、その下にあるケルメット層の摩耗が発生している可能性があります。現在のところ低濃度であることから継続使用に支障がない範囲であると判断しますが、今後、摩耗が進行し異常摩耗に進展することを防止するため、傾向分析による摩耗推移の監視が有用です。固形カルシウム化合物の生成SOAP-Tでカルシウムが検出されました。この固形カルシウムは、潤滑油に混入した燃焼ガス中の酸成分がカルシウム添加剤と中和反応して生成される比較的硬い化合物のため、摺動面に噛み込み、切削摩耗が進行することが懸念されます。詳細は、別紙固形カルシウム化合物の生成をご覧ください。計数汚染度はNAS級以上と汚染されています。粒度分布は.～μmの範囲にあり、中心粒径は.mでした。また、粒度分布も、μm以下の範囲で分布が多くみられました。汚染物はμm以下の粒子が多いことから、燃焼時に発生したすすが主体であると推定されます。粘度、酸価、IR、塩基価の各データは良好です。水分はppmと当社推奨の管理限界値を超えていました。
報告№109-09136 | 分析№109-001160 | 114-000414 | 潤滑油の劣化は確認されなかったものの、水分濃度がppmと高い値でした。この水分の影響により、金属表面で腐食摩耗が発生することや健全な油膜が形成できず摩耗が進行することが懸念されます。また、塩基価の低下が確認されました。塩基価が低下した場合、今後、油中の酸性物質を中和することが出来なくなり、金属表面の腐食が発生することが懸念されます。さらに、SOAP-Tでカルシウムの固形分がppmと非常に高い値で検出されたことから、潤滑油中にカルシウム化合物が発生していると推定されるため、この化合物による今後の切削摩耗の進行が懸念されます。対象設備は、メタルの一部でホワイトメタルが摩耗し、その下層のケルメット層が現れている箇所があると思われますが、データから判断すると摩耗の範囲は局所的である思われることから現時点では継続使用可能と判断します。但し、今後の摩耗推移を確認するためにも定期的な傾向監視を継続することが必要です。尚、現時点では即時の分解点検は不要と判断します。更油塩基価が低下しており、水分が高いことからスラッジの発生や、金属表面での腐食摩耗の発生、油膜の形成不良による摩耗の進行が懸念されます。また、カルシウム化合物が非常に高い濃度で検出されたため、この化合物がコンロッドメタルやクランクメタルの摩耗を促進させる懸念があることから、更油を推奨します。次回点検でピストンリング、シリンダライナの点検カルシウム化合物発生の原因は、ピストンリング、シリンダライナの摩耗によって燃焼ガスのシール性が低下し、燃焼ガス中の硫黄分と油中のカルシウム添加剤が反応するためと考えられます。そのため、次回点検ではピストンリング、シリンダライナの摩耗状態の点検を推奨します。定期的な分析今後のコンロッドメタル、クランクメタルの摩耗推移を監視するため、定期的な分析実施を推奨します。診断結果粘度粘度は、.mm/sと新油値のmm/sに比較して粘度変化率が-％となっており、当社推奨の管理限界値以内であり、良好です。水分はppmと当社推奨の管理限界値を超えていました。酸価・塩基価・IR酸化劣化の進行度は、酸価、塩基価、IRの結果から総合的に判断します。酸価は、mgKOH/gと新油値mgKOH/g以上にあり、塩基価はmgKOH/gと当社推奨の管理限界値mgKOH/g以下でした。IRで油の酸化劣化により発生するカルボン酸の吸収が確認されないことから、現時点では酸化劣化していないと判断しますが、塩基価の低下が確認されたことから、今後、油中の酸性物質を中和することが出来なくなり、金属表面の腐食が発生することが懸念されます。計数汚染度計数汚染度はNAS級を上回っており、汚染されていました。重量汚染度は、.mg/mlと汚染されていました。粒度分布粒度分布は.～μmの範囲にあり、中心粒径は.μmでした。一方、粒度分布では、.～μmの範囲で分布がみられ、その中心粒径は.μmでした。μm以下の粒子が多いことから、燃焼時に発生したすすが主体であると推定されます。異常摩耗の早期発見のパラメータであるIs値は、前回のレベルからレベルに低下しているものの、やや高い値でした。また、潤滑部の摩耗が認められたため、定期的に潤滑油分析を実施し、摩耗推移を監視することが有用と考えます。フェログラフィーで観察された代表的な粒子は以下の通りです。正常な摩耗粒子・潤滑状態が正常なマイルド摩耗により発生。コンロッドメタル、クランクメタルの摩耗SOAP-Tでメタルの主成分である錫が、鉛がppm、銅がppm検出されたことから、コンロッドメタル、クランクメタルが局所的に摩耗していると推定されました。ディーゼルエンジンのメタルは、別紙コンロッドメタル・クランクメタルの摩耗に示すように、積層構造になっており、一般的に最表面はホワイトメタル層が存在し、その下にニッケル層、さらにその下には銅と鉛の合金であるケルメット層が存在します。ケルメット層の上に鉛メッキされたメタルもありますが、今回ニッケルが検出されていることから、当該機のメタルはホワイトメタルを使用した三層構造である可能性が高いと推定されます。当該機のメタル接触部面積を、弊社が過去経験したメタル接触部面積と油量の情報からmmと仮定し、分解点検後のメタル成分の累積濃度を基に、メタル接触部分が均一に摩耗した場合の摩耗深さを計算すると、ホワイトメタル層の摩耗深さは.μmとなります。ホワイトメタル層の厚さがμm程度だとすると、摩耗深さの計算結果から、メタルの摩耗は、ニッケル層、更にはケルメット層に到達していないと考えられます。しかし、今回、ケルメット層成分の銅、鉛が若干検出されたことから、異物などが噛み込む事によって、ケルメット層まで到達するような傷が発生していると推定されます。ケルメット層成分は比較的低濃度であることから、第三層目まで達する摩耗は軽微であると思われますが、前回に比較して、錫濃度が増加していることから、ホワイトメタル層の摩耗が進行していると考えられます。今後の摩耗進行によって油膜保持が困難になる可能性があるため傾向監視することが有用です。図メタルの摩耗状態推定フローまた、ホワイトメタル層の厚さをμm、メタルの摩耗が傷のみであったと仮定した場合の、三層目の摩耗深さを計算しました。この摩耗深さは検出された錫および銅濃度とホワイトメタル層の厚さを基にしており、傷の数や面積に依らない計算となります。その結果、三層目の摩耗深さは約μmと計算されました。実際には、傷以外の摩耗による錫の発生も考えられるので、三層目の摩耗深さは約μm以上であると推定されます。固形カルシウム化合物の生成SOAP-Tでカルシウムがppm検出されました。この固形カルシウムは、使用油に混入した燃焼ガス中の酸成分がカルシウム添加剤と中和反応して生成されます。SOAP-Tで鉄が.ppm検出されていることから、シリンダライナおよびピストンリングが摩耗し、気密性が低下して燃焼ガスが混入している可能性が考えられます。固形カルシウム化合物は比較的硬いため、摺動面に噛み込み、切削摩耗が進行することが懸念されます。詳細は、別紙固形カルシウム化合物の生成をご覧ください。
報告№109-09136 報告№112-00588 | 分析№109-001160 分析№112-002431 | 112-002431_date130228 | 、汚染状態、摩耗状態ポンプディーゼルエンジンと潤滑油は、継続使用可能な状態であるため、分解点検の必要はないと判断します。但し、観察された油中粒子には、異物の切削作用の影響で発生する切削摩耗や、油膜が局部的に破断する凝着摩耗で発生した摩耗粒子が観られたことから、今後の摩耗進行を傾向監視するため、＜以下のに示す＞対策を推奨します。余寿命予測フェログラフィーのIs値は、前回に比較しての乗から変化はなく、平衡状態で安定した潤滑状態になっていることがわかります。このような安定した潤滑状態では、異常な方向に向かう上昇角を示さないことからIs値による余寿命予測はできませんが、前回と今回の摩耗形態や摩耗サイズの粒度分布、金属摩耗量、油中汚染物の影響や潤滑性状の確認や比較等の過程を経た結果から総合的に判断すると、少なくとも年程度の間は継続して使用が可能な状態にあると判断します。次回点検でピストンリングとメタル摩耗の点検と更油当該機の油中からカルシウム化合物がやや高い濃度で検出されたため、この化合物がコンロッドメタルやクランクメタルの摩耗を促進させる懸念があります。化合物発生の原因は、ピストンリングの摩耗によって燃焼ガスのシール性が低下し、燃焼ガス中の硫黄分と油中のカルシウム添加剤が反応するためと考えられます。そのため、次回点検では第一にピストンリングの摩耗状態の点検を推奨すると共に、第二に、更油を推奨します。また、クランクメタルの一部では積層構造になっている再上部層のホワイトメタルが摩耗し、第二層のニッケル層が軽度に摩耗している箇所があると推定されます。摩耗範囲は限定的だと思われますので、直ちに異常ではないものの、次回点検ではピストンリングと共にメタル摩耗も点検を推奨します。定期的なトライボ診断トライボ診断は、潤滑油を分析し、潤滑油の性状を調査して継続使用が可能か、更油すべきかの評価を行うことはもとより、ギヤや転がり軸受、すべり軸受などの潤滑状態も評価する設備診断技術ですが、農業用の設備では稼働率にもよるものの年に回程度の診断により、そのデータの変化から異常の兆候を早期に発見することや、分解点検の必要性を判断することが可能となります。今回の分析データでは、潤滑油中に摩耗速度の早い摩耗形態の切削摩耗および凝着摩耗が確認されたことから、今後も定期的な分析診断により設備状態を把握することを推奨します。はフェログラフィーおよびSOAP-Tの結果から総合的に判断した結果、傾向管理が必要な状態にあると考えられます。フェログラフィー【定量分析：Is値】Is値は異常摩耗の早期発見パラメータのつで、摩耗粒子を定量化するために用います。今回のIs値はの乗とやや高い値でした。フェログラフィー【定性分析：摩耗粒子および摩耗形態観察】分析結果から比較的多く観察された粒子は、以下の通りでした。正常な摩耗粒子・潤滑状態が正常なマイルド摩耗により発生。切削粒子・異物や金属表面の微小突起による切削摩耗により発生。シビア粒子・潤滑状態がやや厳しい凝着摩耗により発生。金属潤滑部が局部的に油膜切れを起していると考えられます。黒錆・潤滑状態がやや厳しい凝着摩耗により発生。金属接触が厳しく、且つ、高い摩擦熱が発生していると考えられます。フリクションポリマ・局部的に高圧・高温となる場合に発生。観察された摩耗粒子の中でも切削粒子、フリクションポリマは、注意が必要です。切削摩耗は、他の摩耗形態に比較して摩耗進行速度が速く注意が必要で、定期的なトライボ診断による状態監視が必要と考えます。切削摩耗の原因となる混入異物が残留している場合、この異物により切削摩耗が継続して発生する可能性があります。フリクションポリマは、潤滑油が摺動面に押し込められ高圧状態になると同時に、圧縮熱により高温状態になった結果、基油自身が重合反応を起こし生成することが知られています。そのため、高圧高温状態の解消がなされなければ、潤滑油の劣化が進行し、粘度上昇に因る潤滑異常に進展する場合があります。Iカップリング発光分光分析【SOAP-T】検出された金属元素から発生箇所を推定すると、以下の通りでした。鉄、ニッケル、錫・エンジン部品リン、亜鉛、カルシウム・添加剤バリウム、ナトリウム・外部混入異物メタルの摩耗SOAP-Tで軸受メタルの主成分である錫が検出されました。潤滑状態が直ちに異常にならないと思われますが、メタル成分が検出されていることからメタルの一部に油膜切れが発生していることの証です。一般にポンプ場の稼働率は低稼働率であり、起動停止回数が多い傾向にあるため、本機のメタル成分の増加要因は起動停止時に油膜切れが生じて発生していると推定されます。一定期間経過後に再分析し、傾向監視によるメタルの摩耗状態を確認する必要があると思われます。カルシウムの析出SOAP-Tの結果、カルシウムがとやや高い値でした。エンジン油中にカルシウム化合物がやや高い濃度で検出された場合、この化合物がコンロッドメタルやクランクメタル摺動面に噛み込んで摩耗させたり、メタルに埋め込まれて摩耗を促進させたりする原因になるなどの悪影響を生じることが当社の研究結果から判明しています。この影響については、別紙カルシウムの析出をご覧ください。計数汚染度計数汚染度は、NAS級以上と汚染されていました。重量汚染度は、.mg/mlでした。光学顕微鏡写真重量汚染度で濾過したフィルタ表面上の夾雑物を光学顕微鏡で観察した結果、鉄錆、砂、カルシウム化合物等が観察されました。粒度分布粒度分布は.～μmの範囲にあり、.μmにピークが確認されました。μm以下の粒子が多いことから、燃焼して発生したすす等であることが分かります。は良好と判断します。粘度粘度は、mm/sと新油値mm/sに比較して、粘度変化率は-.％で、当社推奨の管理限界値である±％以内にあり、良好と判断します。水分は、ppmと当社推奨の管理限界値の以下にあり、良好と判断します。酸価は、mgKOH/gと新油値mgKOH/gに比較して高いものの、IRの結果で油劣化の兆候を示すカルボン酸の吸収が確認されていないことから、良好と判断します。塩基価は、mgKOH/gと当社推奨の管理限界値のmgKOH/g以上であることから、良好と判断します。IRIRチャートの結果、新油と使用油のスペクトルパターンはほぼ一致し、また、油劣化の兆候を示すカルボン酸の吸収が確認されていないことから、良好と判断します。
報告№106-0036 報告№106-0036 | 分析№106-00192 分析№106-00192 | 106-00192 | 有水試験からヶ月経過後に分析を実施し、摩耗の進行状況を確認しました。その結果、軸受メタルの摩耗は安定しており、継続使用可能な状態にあると判断します。但し、前回と同様に摩耗粒子形態観察で金属接触が厳しい場合に発生するシビア粒子、ホワイトメタルが観察されており、これらの摩耗粒子が軸受摺道面に噛み込むなどが原因で摩耗が進行する場合がありますので、念のため、ヶ月後に再度分析を実施し、摩耗の進行状況を確認することを推奨します。これらのことは、前回に比較して、計数汚染度はランク減少したことSOAPの錫濃度は大きな変化がなく、D－SOAPの錫濃度は減少したこと異常摩耗の早期発見パラメータであるフェログラフィーのIs値が.と良好の範囲にあるものの、摩耗粒子形態観察の結果、金属接触が厳しい場合に発生するシビア粒子、ホワイトメタルが観察されたこと以上のことから判断しました。は良好と判断します。粘度は良好と判断します。粘度はmm/sと新油値mm/sに比較して、粘度変化率は-.％で、当社推奨の管理限界値である±％以内にあり、良好と判断します。水分は良好と判断します。水分は.と当社推奨の管理限界値の以下であり、良好と判断します。全酸価は良好と判断します。全酸価は.mgKOH/gと新油値以内にあり、良好と判断します。IRの結果、良好と判断します。IRの結果、油劣化の兆候を示すカルボン酸の吸収が確認されていないことから、良好と判断します。は良好と判断します。計数汚染度は良好と判断します。計数汚染度はNAS級と当社推奨の管理限界値のNAS級に比較して清浄でした。重量汚染度は良好と判断します。重量汚染度は.mg/mlと当社推奨の管理限界値のmg/ml以下であり、良好と判断します。機器の潤滑状態軸受メタルの摩耗は安定しており、継続使用可能な状態にあると判断します。但し、前回と同様に摩耗粒子形態観察で金属接触が厳しい場合に発生するシビア粒子、ホワイトメタルが観察されており、これらの摩耗粒子が軸受摺道面に噛み込むなどが原因で摩耗が進行する場合がありますので、念のため、ヶ月後に再度分析を実施し、摩耗の進行状況を確認することを推奨します。SOAPの結果、軸受の摩耗を示す錫が検出されました。SOAPの結果、軸受の摩耗を示す錫がppm、油の添加剤成分であるリンがppm、外部から混入したナトリウムがppm検出されました。D－SOAPの結果、軸受の摩耗を示す錫が検出されました。D－SOAPの結果、鉄が、銅が、アンチモンが、軸受の摩耗を示す錫がppm、外部から混入したナトリウムが検出されました。フェログラフィーの結果、ホワイトメタルが観察されました。異常摩耗の早期発見パラメータであるフェログラフィーのIs値が.と良好の範囲にあるものの、摩耗粒子形態観察の結果、金属接触が厳しい場合に発生するシビア粒子、ホワイトメタルが観察されました。
報告№105-6050 報告№105-4560 | 分析№105-01529 分析№105-02665 | 105-02665 | 分析の結果、前回に比較して計数汚染度がNAS級からNAS級にランク上昇し、やや高い値でした。SOAP／D－SOAPで金属元素は検出されず、フェログラフィーの摩耗粒子形態観察でも、異常と判断する摩耗粒子は観察されませんでした。以上のことから、汚染の要因は摩耗粒子ではないと考えられました。圧油集油槽には、静電浄油機が設置されており、それにもかかわらず汚染度が高い原因は、濾過効率が減少した可能性が考えられます。今後、汚染度が上昇することで、バルブ類の動作障害やフィルタ、ストレーナ等の目詰まりの発生が懸念されるため、精密に濾過を実施されることを推奨します。又、解析を進めるためには、浄油機の入口と出口から採油を実施し、正確な濾過効率を元に摩耗の進行状況を確認されることを推奨します。
|  | 113-000542 | 潤滑油および対象設備は継続使用可能な状態にあると判断します。今後も、潤滑状態や摩耗状態の摩耗進行の有無を確認するためにも傾向監視の継続を推奨します。定期的な分析クランクメタル、ピストンリングなどの摩耗の進行を監視するために、定期的に分析を実施し、進行状況を確認されることを推奨します。はフェログラフィーおよびSOAPの結果から総合的に判断した結果、継続使用は可能ですが、今後の機器の機能を確認するためにも傾向管理が有用と考えます。フェログラフィー【Is値】Is値は異常摩耗の早期発見パラメータのつで、摩耗程度粒子を定量化するために用います。今回のIs値はの乗と、低い値でした。フェログラフィー【摩耗粒子および摩耗形態】分析結果から比較的多く観察された粒子は、以下の通りでした。正常な摩耗粒子・潤滑状態が正常なマイルド摩耗により発生。黒錆・潤滑状態がやや厳しい凝着摩耗により発生。金属接触が厳しく、且つ、高い摩擦熱が発生していると考えられます。フリクションポリマ・局部的に高圧・高温となる場合に発生。観察された摩耗粒子の中でも黒錆は、将来的な摩耗の進行に繋がる可能性を示唆しているため、傾向監視が必要と思われます。黒錆は、凝着摩耗に分類されます。この摩耗粒子は、摺動面で凝着、破断を繰り返し、この過程で生じる移着粒子が成長して摩耗粒子となります。そのため、摺動面では局部的に油膜切れが発生していることを示しています。この状態が継続した場合、摩耗粒子のサイズは徐々に大型化していき、設備の損傷に至る場合がありますので、傾向監視が必要です。Iカップリング発光分光分析【SOAP】検出された金属元素から発生箇所を推定すると、以下の通りでした。鉄、鉛、ニッケル・エンジン部品リン、亜鉛、カルシウム、マグネシウム、ホウ素・添加剤アルミニウム、ナトリウム・外部混入異物粘度、水分、塩基価の各データは良好でした。
報告№107-6588 報告№107-4553 | 分析№107-02904 分析№107-02750 | 107-02750 | トライボ診断の結果、潤滑油の基本特性、摩耗、汚染について以下のことが分りました。基本特性油の基本特性としての粘度、全酸価、全塩基価は新油データを基準として評価しますが、今回は油名が不明であったため、比較評価は出来ませんでした。正確な評価には、新油値、或いは新油の提供が必要です。但し、IRの結果から、油劣化の兆候を示すカルボン酸の吸収が確認されていないことから、劣化はなく継続使用は可能であると判断します。摩耗状態油中摩耗粒子の観察結果から、摺動面の潤滑はマイルドな状態にあることが確認出来ました。但し、SOAPによる固形分濃度を測定した結果、カルシウムが検出されました。カルシウムが検出された原因は、油の添加剤成分のカルシウムが析出したためと思われます。カルシウムなどの汚染物は、軸受メタルなどの摺動面に噛み込み、切削摩耗の原因となってメタル摩耗が進行したり、或いは、油温が低温になっている始動時に、オイルの飽和点が下がりスラッジとして析出し、エンジン始動に影響が出たりすることもあるため、これらに対する注意が必要です。弊社では、潤滑状態の過酷度を知るパラメータとして、摩耗粒子を測定し定量化するIs値を適用しています。今回、このパラメータによる評価をした結果、本試料の潤滑状態が混合潤滑領域の初期段階にあることが分かり、摩耗が更に進行する可能性があることが分かりました。汚染状態エンジンオイルの汚染度は、非常に高い値でした。汚染度が高い要因は、SOAPで鉄、油の添加剤成分であるカルシウムが比較的多く検出されたことから、摺動面の摩耗や油の添加剤成分の析出によるものと思われます。総合判断油劣化が確認され、汚染度が高いことから、更油を実施する必要があります。採油後の再分析の採油周期は、油量、ポンプ吐出油量、ラインフィルタの精度により計算出来るため、これら情報の提供により計算しますので、計算が必要な場合は弊社担当者に連絡をお願いします。
報告№109-09136 報告№111-00053 | 分析№109-001160 分析№111-000185 | 111-000185 | 更油からの使用時間をもとに潤滑油の余寿命を評価したところ、潤滑油は次回定検まで使用可能と判断できました。次回定検時に更油を実施しない場合は、酸化安定度を知るための分析を実施し、余寿命を確認することを推奨します。酸化安定度はminであり、当社推奨の管理限界値のmin以上であることから、良好と判断します。
報告№109-09136 報告№111-00150 | 分析№109-001160 分析№111-000748 | 111-000748 | 潤滑油は継続使用可能な状態にあると判断します。前回に比較して計数汚染度はNAS級からNAS級にランク減少し、良好でした。油中金属濃度前回同様にSOAPとD－SOAPで鉄が微量検出されました。前回同様に新油と試料油の赤外線吸収スペクトルを比較した結果、試料油は新油のスペクトルとほぼ同じで変化はなく、且つ、油劣化の兆候を示すカルボン酸の吸収が確認されていないことから、良好と判断します。
報告№108-6013 報告№108-0115 | 分析№108-00576 分析№108-00657 | 108-00657 | 汚染度を確認する。分析の結果、計数汚染度がNAS級と当社推奨の管理限界値に到達していました。フィルタ表面の異物観察で鉄錆、砂等の外部混入異物が多く観察されました。今回の採油は対象設備の停止中に排油口から採油を実施しているため、観察されたこれらの異物は、排油口配管内部に残留していた汚染物の可能性が考えられました。汚染度が管理限界値に到達した場合、軸受軌道面に異物が噛み込み切削摩耗に進展することが懸念されます。切削摩耗は異物が混入していない状態に比較して、摩耗進行速度が速く注意が必要です。運転を行うには、油槽内を清浄な潤滑油等で洗浄し、汚染度を清浄な状態にすることが大切です。
報告№109-09136 報告№112-00091 | 分析№109-001160 分析№112-000307 | 112-000307 | 潤滑油は継続使用可能な状態にあると判断します。粘度、全酸価、IR、RBOTの各データは良好でした。油の余寿命は、使用油の使用期間または使用時間が不明であったため、ご依頼の油の余寿命に関する検討は行えませんでした。ただし、分析の結果で新油値がminであったことから、使用期間を仮にヶ月間と仮定すれば余寿命は十二分にあると言えます。可能であれば、使用期間、あるいは使用時間の情報をご提供下さい。本試料油の添加剤は、一般に、タービン油に比較して極圧添加剤や摩耗防止剤などの濃度が高く、この影響でRBOT試験の結果が変動する傾向があります。そのため、ギヤ油の余寿命の評価をタービン油と同等の精度で得るには、RBOTの結果に加え、粘度、全酸価、IRなどのデータを総合的に判断することが必要です。水分は良好でした。
報告№107-4553 報告№107-4553 | 分析№107-02762 分析№107-02763 | 107-02763 | トライボ診断の結果、潤滑油の基本特性、摩耗、汚染について以下のことが分りました。基本特性油の基本特性としての粘度、全酸価、全塩基価は新油データを基準として評価しますが、今回は油名が不明であったため、比較評価は出来ませんでした。正確な評価には、新油値、或いは新油の提供が必要です。IRの結果、油劣化の兆候を示すカルボン酸と思われる吸収が確認されたことから、油が劣化している可能性が考えられました。摩耗状態油中摩耗粒子の観察結果から、外部から混入したと思われる鉄錆、砂が多く観察されました。更にSOAPによる固形分濃度を測定した結果、カルシウムがppm検出され、SEM・XMAでμmサイズのカルシウムを含む粒子が観察されました。カルシウムが検出された原因は、油の添加剤成分のカルシウムが析出したためと思われます。弊社では、潤滑状態の過酷度を知るパラメータとして、摩耗粒子を測定し定量化するIs値を適用しています。今回、このパラメータによる評価をした結果、本試料の潤滑状態が混合潤滑領域の中期段階にあることが分かり、摩耗が更に進行する可能性があることが分かりました。汚染状態エンジンオイルとしての汚染度は、非常に高い値でした。汚染度が高い要因は、SOAPで鉄、油の添加剤成分であるカルシウムが比較的多く検出されたことから、摺動面の摩耗や油の添加剤成分の析出によるものと思われます。総合判断油劣化が確認され、汚染度が高いことから、更油を実施する必要があります。機器は、カルシウムなどの汚染物が、軸受メタルなどの摺動面に噛み込み、切削摩耗が進行する場合があり、円滑に回転しなくなるため、シリンダおよびクランクメタルの摩耗進行に注意が必要です。採油後の再分析の採油周期は、油量、ポンプと出油量、ラインフィルタの精度により計算出来るため、これら情報の提供により計算しますので、計算が必要な場合は弊社担当者に連絡をお願いします。
報告№109-09166 報告№113-00301 |  | 113-001225_1226 | 結論の評価を示す粘度、水分、酸価、IRの各データは当社推奨の管理限界値内にあることから、継続使用可能と判断します。濾過効率の確認表に示す通り濾過効率は～％と比較的低いものの、清浄機出口サンプリング弁から採取した試料油の汚染度がNAS級と清浄な状態を保持できていることから、濾過精度は確保できていると判断します。油清浄機がなかったとした場合、NASと清浄な状態であると推定され、異常と判断する摩耗粒子が観察されていないことから、摩耗は安定していると判断します。分析結果を示す粘度、水分、酸価、IRの各データは良好でした。油清浄装置の濾過効率による油汚染度管理に関する考察油清浄装置の濾過効率の指標であるβ値を確認するため、油清浄装置の入口側と出口側の配管より採油を実施し、計数汚染度を実施しました。その結果を下表に示します。 ・ここで、 EMBEDExcel.Sheet.式および表に示す通り、その結果、～μmレンジが%～μmレンジが%～μmレンジが%であり、出口側の汚染度もNAS級と清浄な状態を保持できていることから、濾過精度は確保できていると判断できます。機器の摩耗油清浄機が設置されていることでNAS級と清浄になっています。油濾過機がないと仮定した場合、表に示すように計算により求めた～μmレンジの汚染度はNAS級の汚染状態になる可能性を示唆するものととらえる事が出来ます。他のレンジを同様に計算すると以下のようになり、NAS級となります。EMBEDExcel.Sheet.
報告№109-09136 報告№112-00368 | 分析№109-001160 分析№112-001527 | 112-001527_date130129 | ポンプ軸受と潤滑油は、継続使用可能な状態であるため、分解点検の必要はないと判断します。定期的な分析定期的な分析を実施することにより、データの変化から異常の兆候を早期に発見することが可能となります。今後は摩耗の進行を監視するため、定期的に分析を実施することを推奨します。余寿命評価余寿命は、転がり軸受の場合、当社の経験からIs値が指数関数的に上昇していくことが確認されています。このことを基にフェログラフィーのIs値と稼働時間から余寿命を予測した結果、本試料のIs値は前回のの乗から乗に桁低下し前回データよりむしろ良好な値となっていました。一般に、ドレンから採油して評価した場合、前回のデータより二回目のデータが低くなることがあり、この場合、潤滑状態は安定していると推定することができます。今回のデータは、このようなケースであると思われます。従って、現状の摩耗状態は安定していると思われます。はフェログラフィーおよびSOAP-Tの結果から総合的に判断した結果、傾向管理が必要な状態にあると考えられます。フェログラフィー【定量分析：Is値】Is値は異常摩耗の早期発見パラメータのつで、摩耗粒子を定量化するために用います。今回のIs値はの乗と高い値でした。フェログラフィー【定性分析：摩耗粒子および摩耗形態観察】分析結果から比較的多く観察された粒子は、以下の通りでした。正常な摩耗粒子・潤滑状態が正常なマイルド摩耗により発生。黒錆・潤滑状態がやや厳しい凝着摩耗により発生。金属接触が厳しく、且つ、高い摩擦熱が発生していると考えられます。観察された摩耗粒子の中には、μmサイズの大型の疲労摩耗粒子が観察されました。疲労摩耗粒子は、視野に個と少ないことから、直ちに異常ではないものの、今後さらに摩耗が進行することが懸念されます。Iカップリング発光分光分析【SOAP-T】検出された金属元素から発生箇所を推定すると、以下の通りでした。鉄・軸受等カルシウム、ケイ素、ナトリウム・外部混入異物計数汚染度はやや高い値でした。計数汚染度計数汚染度はNAS級と当社推奨の管理限界値NAS級以下にあるものの、やや高い値でした。重量汚染度はmg/mlと当社推奨の管理限界値mg/ml以下にあり、良好でした。光学顕微鏡写真重量汚染度で濾過したフィルタ表面上の夾雑物を光学顕微鏡で観察した結果、鉄錆、砂等が観察されました。は良好と判断します。粘度粘度はmm/sと新油値のmm/sに比較して、粘度変化率は-％で、当社推奨の管理限界値である±％以内にあり、良好と判断します。水分はppmと当社推奨の管理限界値の以下にあり、良好でした。酸価は.mgKOH/gと新油値の.mgKOH/g以下にあり、良好と判断します。IRIRチャートの結果、新油と使用油のスペクトルパターンはほぼ一致し、また、油劣化の兆候を示すカルボン酸の吸収が確認されていないことから、良好と判断します。
報告№106-4545 報告№106-4545 | 分析№106-01158 分析№106-01158 | 106-01158 | 分析の結果、を示す全酸価、IRを除く項目は良好でした。全酸価は、前回に比較して.mgKOH/gから.mgKOH/gに上昇し、当社推奨の管理限界値内にあるものの上昇傾向を示していました。IR分析で油劣化の兆候を示すカルボン酸が確認されており、全酸価が上昇した要因は油の劣化によるものと考えられ、今後の油劣化の進行には注意が必要です。今後の全酸価の上昇傾向を確認するため、～ヶ月以内に再度分析を実施されることを推奨します。一方、潤滑状態は、本設備には油濾過機が設置されているため、常時、油中粒子が除去されていることを考慮した診断・解析が必要で、ここでは、濾過機が診断に与える影響も検討しました。【減少率の影響】油濾過機が設置されている場合の診断では、濾過機の入口と出口の汚染度を評価して行う必要があります。今回は油濾過機の出口から採取した試料がありませんので、濾過による油中粒子の減少率を推定により求めます。推定には濾過能力が良好とされる一般的な濾過率.として解析を行います。尚、濾過率を考慮した油中粒子数の減少率は油濾過機の吐出量と総油量との比から換算します。本機の油濾過機の吐出量は毎時L、設備油量はLですので、この事から計算した減少率は.となります。【平衡濃度について】油濾過機により油中粒子数が時間で％減少するとした場合、油がパスして増加する粒子数は、今回計数汚染度の～μmレンジですと個/mlの％の個/mlとなります。更に、この発生粒子数から、平衡濃度を下式により求めます。平衡濃度＝発生粒子数／減少率・式油濾過機が設置されていない場合の減少率を.とすると平衡濃度は個/mlとなります。このことから分かるように、本試料油中の汚染度は、油濾過機が設置されていることでNAS級と清浄になっていますが、油濾過機がないと仮定した場合、計算により求めたように～μmレンジの汚染度はNAS級の汚染状態になる可能性を示唆するものととらえる事が出来ます。他のレンジを同様に計算すると以下のようになり、NAS級となります。 前回 今回 ～μm ～μm ～μm ～μm μm以上 等級 級以上 級 【今後の対策】前回に比較して、減少傾向を示しており、発生数に変化がないと仮定した場合、摩耗は安定していると判断できます。潤滑状態をより精密に確認するため、油槽から採油すると同時に油濾過機の濾過前と濾過後の位置から採油を実施し、分析結果から減少率を導き、その減少率を上記方法により油濾過機がない場合の粒子数を求め、その粒子数の変化により金属接触が進行しているか落ち着いてきているのかを確認されることを推奨します。
報告№108-0411 報告№110-00533 | 分析№108-02744 分析№110-002427 | 110-002427 | は、油の粘度、油中のスラッジの発生量を判断パラメータに、粘度、全酸価、IR、RBOTで評価します。分析の結果、油の粘性を示す粘度は、新油値の.mm/sに比較して粘度変化率が-.％の.mm/sとほぼ変化はなく、また油中のスラッジの発生量を示す全酸価は、新油値の.mgKOH/gに対して.mgKOH/gでほぼ変化が見られず劣化は確認されなかった。さらにはIRの結果でも油が劣化した場合に発生するカルボン酸の発生も確認されず、酸化防止剤の残存量を示すRBOTは、限界値minに比較して、十分に残量があるminであった以上のことから、潤滑油の劣化は確認されませんでした。油の余寿命は、使用油の使用期間または使用時間が不明であったため、ご依頼の油の余寿命に関する検討はできませんでしたが、分析の結果で新油値がminであることから使用期間を仮にヶ月間と仮定すれば余寿命は十二分にあると言えます。可能であれば、使用期間、あるいは使用時間の情報をご提供下さい。汚染度油中の水分を計測した結果、水分はppmと新油と同等であり、継続使用可能な状態にあることが確認されました。潤滑油は継続使用可能な状態にあるものの、以下の対策が必要です。
報告№101-0286 | 分析№101-02790 | 101-02790 | 分析の結果、本ベアリングは継続使用可能な状態にあると判断します。それは、フェログラフィーの結果、転動体と内輪、外輪間では微小なフレーキングは発生しているがベアリングの寿命の指標である大型のフレーキングは確認されていない。転動体と保持器の間では、厳しい金属接触は発生しているが、軌道面では発生していない。ことから確認されました。又、前回の更油直前に実施した分析結果と今回を使用期間が年間と同程度であることから比較したところ、今回の摩耗速度は前回の分の程度に遅くなっていることが分かりました。今回の定検以降、分解点検、油の交換を定期的に実施しないことになりますので、今後は、今回の定検直後と、その後年毎に分析を定期的に実施し、機器の摩耗状況、油の劣化状況を確認されることを推奨します。粘度は良好です。粘度はmm/sと新油値mm/sに比較して、推奨管理基準内であり良好と判断します。水分は良好です。水分はppmと当社推奨の管理基準値内であり良好と判断します。全酸価は良好です。全酸価は.mgKOH/gと新油値.mgKOH/g以下であり、良好と判断します。IRは良好です。IRの結果、油劣化のカルボン酸の吸収は見られず、良好と判断します。計数汚染度は良好です。計数汚染度はNAS級と当社推奨の管理限界値内にあり、良好と判断します。重量汚染度は良好です。重量汚染度はmg/mlと当社推奨の管理限界値内にあり、良好と判断します。機器の潤滑状態SOAPは良好です。SOAPの結果、油の添加剤成分であるリンがppm検出されましたが、ベアリングの摩耗により発生した鉄、クロムが検出されず、良好と判断します。D－SOAPは良好です。D－SOAPの結果、ベアリングの摩耗により発生した鉄が検出されました。鉄以外には、検出されませんでした。フェログラフィーの結果、軌道面でマイクロフレーキングが発生していることが確認されました。フェログラフィーの結果、シビア粒子、銅系粒子、μm未満のマイクロフレーキング粒子が見られました。これらのことから、転動体と保持器の間で油膜が切れて、凝着摩耗が発生していることが確認されました。又、μm未満のマイクロフレーキングが多く見られることから、ベアリング軌道面で局部的な接触が発生しているものと考えられました。但し、μm未満の非常に小さなマイクロフレーキングが見られるものの、損傷に至るような大型のフレーキングは発生していません。したがって、本ベアリングは継続使用可能と判断します。尚、フレーキングの発生を監視するためにも、年に回の分析によるCBMは必要ですから、傾向管理にはトライボ診断法を実施願います。
報告№108-0227 報告№110-00732 | 分析№108-01664 分析№110-003429 | 110-003429 | 【評価：B＋】Iカップリング発光分光分析供試のギヤ油を分析した結果、検出された金属元素は、油中金属濃度の結果表に示すように、鉄、リン、亜鉛、カルシウム、アルミニウム、ナトリウムが検出されました。これらの検出された金属元素から発生箇所を推定すると鉄・ギヤ・軸受等リン、亜鉛・オイル添加剤カルシウム、アルミニウム、ナトリウム・外部混入異物であると思われます。このうち、機械部品が摩耗したと思われる元素はのグループです。フェログラフィー異常摩耗の早期発見パラメータとして摩耗粒子を定量化して評価するフェログラフィーのIs値は、潤滑状態がやや厳しいの乗でした。摩耗粒子の形態で比較的多く観察された粒子は、潤滑状態が正常な場合に発生する摩耗粒子、繰返し応力を受けて発生する疲労摩耗粒子でした。このような摩耗粒子が観察された場合には、潤滑部では正常なマイルド摩耗と疲労による疲労摩耗が発生していることが分かります。【評価：B＋】計数汚染度は当社推奨の管理限界値に到達していました。フィルタ表面の異物観察で金属片、鉄錆、砂等が観察されたことから、摩耗と外部混入異物の影響と思われます。【評価：A】IRの結果、新油のIRスペクトルと一致しない箇所が確認されました。異種油の混入または油名の誤りなどが考えられます。【評価：B＋】減速機および潤滑油は継続使用可能な状態にあると判断します。但し、摩耗の進行が懸念されるため、以下の対策を推奨します。定期的な分析摩耗の進行を監視するため、定期的に分析を実施し、摩耗の進行状況を確認することを推奨します。異種油の混入および油名の確認異種油の混入の有無、油名を再度確認することを推奨します。バックラッシトライボ診断では、バックラッシの増加量を分析結果から計算できますので、構造が確認できる図面、ギヤの形式、歯形、モジュール、歯数、歯幅、油入替後の稼働時間ならびに分解点検後の稼働時間をお知らせ下さい。計算結果をご報告いたします。
報告№109-09136 報告№112-00409 | 分析№109-001160 分析№112-001680 | 112-001680 | 潤滑油は継続使用可能な状態にあると判断します。但し、今後は障害予防を目的に以下の対策を推奨します。追加分析消泡性能が低下した場合、ギヤ歯面での油膜形成に影響が出て摩耗が進展することがありますので、フェログラフィーおよびSOAP-Tを追加して摩耗により発生する油中金属濃度や潤滑状態を確認することを推奨します。泡立ち試験泡立ち試験の結果は、-と新油値が-であるのに比較して高い値となっていたことから、消泡性能が低下していることが分かりました。今後の使用状況によっては油の酸化劣化が進行したり、ギヤ歯面およびベアリング軌道面で油膜切れが発生したりする場合があるため、消泡剤の添加による消泡性能の改善など何らかの対応が必要になると思われます。分析結果は良好と判断します。粘度粘度は.mm/sと新油値mm/sに比較して、粘度変化率は-.％で、当社推奨の管理限界値である±％以内にあり、良好と判断します。水分はppmと当社推奨の管理限界値の以下にあり、良好と判断します。酸価は.mgKOH/gと新油値.mgKOH/gに比較して高いものの、IRの結果で油劣化の兆候を示すカルボン酸の吸収が確認されていないことから、良好と判断します。
報告№108-5019 報告№108-5019 | 分析№108-00648 分析№108-00648 | 108-00648 | トライボ診断の結果、泡立ち試験を除く項目は良好でした。泡立ち試験の結果は、一般的には消泡性能が低くいと判断できる値の-ですが、新油値の-と同レベルにあったため、良好と判断します。一方、摩耗粒子の形態観察の結果、観察された摩耗粒子がμmサイズの粒子が観察されたものの、視野に個と僅かで、潤滑状態指数がの乗と濾過設備のない機器であれば正常な潤滑状態にあると判断できる状況でした。但し、潤滑油の摩耗粒子はフィルタに捕捉され、異常な摩耗状態が発生したとしても正常な潤滑状態にあると誤認してしまう可能性があります。フィルタの捕捉の影響による誤認を避けるため、今後の診断に当たっては、これまでの採油箇所に加え、フィルタの捕捉物も分析し、その結果から潤滑状態を評価することを推奨します。尚、フィルタ捕捉物の分析を実施する際には、フィルタ流量、フィルタ使用時間、主機稼働時間などの追加情報が必要です。水分が新油に比較して高い値でした。使用油であるAlphasynPGは、ポリグリコールベースの合成ギヤオイルであるため、水分を吸収しやすい特性があります。今後は、水分濃度増加の有無を監視されることを推奨します。粘度は良好。粘度はmm/sと新油値.mm/sに比較して、粘度変化率は+％で、当社推奨の管理限界値である±％以内にあり、良好と判断します。粘度は.mm/sでした。粘度は.mm/sでした。粘度指数はでした。粘度指数はでした。泡立ち試験は-でした。泡立ち試験は-と新油と同レベルにあり、消泡性能が新油と同レベルにあることが確認されました。水分は新油値より高い値でした。水分はppmと新油値より高い値でした。全酸価は良好。全酸価は.mgKOH/gと新油値.mgKOH/g以内であり、良好と判断します。機器の潤滑状態精密な濾過設備がない機器であれば、潤滑状態指数は正常の範囲にあると判断します。潤滑状態指数は正常の範囲にあると判断します。異常摩耗の早期発見パラメータである潤滑状態指数がの乗と、精密な濾過設備がない機器であれば、潤滑状態指数は正常の範囲にあると判断します。
報告№109-09136 報告№110-00528 | 分析№109-001160 分析№110-002402 | 110-002402 | Iカップリング発光分光分析供試のギヤ油を分析した結果、SOAP／D－SOAPで鉄、銅、リン、亜鉛、カルシウム、アルミニウム、ケイ素、ナトリウムが検出されました。これらの検出された金属元素から発生箇所を推定すると鉄、銅・ギヤ・軸受等リン・オイル添加剤亜鉛、カルシウム、アルミニウム、ケイ素、ナトリウム・外部混入異物であると思われます。このうち、機械部品が摩耗したと思われる元素はのグループです。フェログラフィー異常摩耗の早期発見パラメータとして摩耗粒子を定量化して評価するフェログラフィーのIs値は、潤滑状態がやや厳しいの乗でした。摩耗粒子の形態で比較的多く観察された粒子は、潤滑状態が正常な場合に発生する摩耗粒子、異物の噛み込みなどで発生する切削粒子、そして金属潤滑部が局部的に油膜切れを起こして発生するシビア粒子でした。このような摩耗粒子が観察された場合には、潤滑部では正常なマイルド摩耗と切削摩耗、そして凝着摩耗が発生していることが分かります。増速機で切削摩耗が発生した場合、増速機内部で使用されている転がり軸受が切削摩耗により生じた軌道面の損傷が起点となって寿命が分の程度に低下することがあることから、ギヤ歯面の切削摩耗には十分注意する必要があります。切削摩耗の発生原因となる混入異物が残留している場合、この異物により切削摩耗が継続して発生する可能性があります。計数汚染度はやや高い値でした。フィルタ表面の異物観察で金属片、鉄錆、砂等が観察されたことから、汚染度が高い要因は、摩耗と外部混入異物の影響と思われます。IR、RBOTは良好でした。潤滑油および対象設備は継続使用可能な状態にあるものの、摩耗の進行が懸念されるため、以下の対策が必要です。定期的な分析今後、摩耗の進行を監視するため、定期的に分析を実施し、摩耗の進行状況を確認することを推奨します。バックラッシによる評価ギヤ歯面の的確な摩耗状態の判断を行うため、増速機内部の各歯車の構造が確認できる図面、各ギヤの形式、歯形、モジュール、歯数、歯幅等の情報をご提供下さい。
|  | 113-001701 | 対象設備は継続使用可能な状態にあると判断します。但し、将来的な摩耗進行の有無を確認するためにも傾向監視を継続することが有効です。定期的な分析今後懸念される切削摩耗、凝着摩耗の進行を監視するため、定期的に分析を実施することを推奨します。新油との比較による評価を示す粘度、塩基価のデータは新油データを基準として評価しています。今回は油名が不明であり新油データとの比較による良否の評価ができませんでしたが、今後分析を実施する場合は、使用している新油を同時に分析することをご検討下さい。はフェログラフィーおよびSOAP-Tの結果から総合的に判断した結果、継続使用は可能ですが、機器の機能を保持するためにも傾向管理が有用と考えます。フェログラフィー【定量分析：Is値】Is値は異常摩耗の早期発見パラメータのつで、摩耗粒子を定量化するために用います。Is値はの乗と、やや高い値でした。フェログラフィー【定性分析：摩耗粒子および摩耗形態観察】分析結果から比較的多く観察された粒子は、以下の通りでした。正常な摩耗粒子・潤滑状態が正常なマイルド摩耗により発生。切削粒子・異物や金属表面の微小突起による切削摩耗により発生。シビア粒子・潤滑状態がやや厳しい凝着摩耗により発生。金属潤滑部が局部的に油膜切れを起していると考えられます。黒錆・潤滑状態がやや厳しい凝着摩耗により発生。局部的に金属接触が厳しく、且つ、高い摩擦熱が発生していると考えられます。鉄錆、砂等・外部から混入したと考えられます。観察された摩耗粒子の中でも切削粒子、シビア粒子、黒錆は、将来的な異常摩耗の進行に繋がる可能性を示唆しているため、傾向監視が必要と思われます。詳細は、別紙傾向監視が必要な摩耗粒子をご覧ください。Iカップリング発光分光分析【SOAP-T】検出された金属元素から発生箇所を推定すると、以下の通りでした。鉄、銅、クロム、ニッケル、錫・エンジン部品等リン、亜鉛、カルシウム・添加剤アルミニウム、ケイ素、ナトリウム、マグネシウム、ホウ素・外部混入異物クランクピンメタルの摩耗SOAP-Tで錫が、ニッケルが、銅が検出されたことから、クランクピンメタルが摩耗していると推定されました。詳細は、別紙クランクピンメタルの摩耗をご覧ください。粘度粘度は.mm/sでした。油名が不明であることから評価できませんが、仮に本試料油の新油が.mm/sであるとすると、粘度変化率は-.％で、当社推奨の管理限界値である±％以内になります。水分はと当社推奨の管理限界値以下であり、良好でした。塩基価は.mgKOH/gでした。
報告№108-4523 報告№108-4523 | 分析№108-02877 分析№108-02877 | 108-02877 | コーンディスクの摩耗状態分析データからコーンディスクの摩耗状態を検討した結果、採油が適切に行われ、そして摩耗がコーンディスクに集中していたと仮定した場合、コーン表面の摩耗深さは、メーカ推奨の摩耗深さμm以内にあり、継続使用可能と判断します。油中の金属粒子濃度を分析するSOAP及びD-SOAPの結果、摩耗により発生したと考えられる鉄がSOAPでppm、D－SOAPでppm検出されています。この結果から、SOAPの鉄濃度と油量リットルから摩耗量を下式により計算します。 ・式 .cmとなります。従いまして、下図のような体積をもつ金属片が摩耗した計算となります。図摩耗量の概念図変速機の変速段数は、低速、低速－中速、中速－高速、高速の段であり、コーンディスク表面に確認されたリング状箇所の接触箇所の面積と鉄濃度から摩耗した体積を計算し、本の摩耗痕の平均摩耗深さを求めます。その結果、表に示すとおり、本の摩耗痕の平均的な深さは、低速領域では.μm、低速－中速領域では.μm、中速－高速領域では.μm、高速領域では.μmとなります。もっとも摩耗している低速領域の摩耗深さでも.μmであり、メーカ推奨の取替え基準μm以下であることがわかります。表コーンディスク枚の平均的な摩耗深さ変速段数 メーカ推奨の取替え基準 平均的な摩耗深さ 低速 . 低速－中速 . 中速－高速 . 高速 . を示す、粘度、水分、全酸価、IRの各データが良好であることから、この油は継続使用可能と判断します。
|  | 113-002861 | 対象設備は継続使用可能な状態にあると判断します。但し、将来的な摩耗進行の有無を確認するためにも傾向監視を継続することが有効です。また、潤滑油は粘度の上昇が確認されたことから、以下の対策を推奨します。更油或いは部分更油粘度は、一端上昇し始めると劇的に上昇することがあります。また、粘度上昇により粘性抵抗が増大して油温も上昇し、油が劣化しやすくなります。劣化した場合、油中の酸成分により金属表面が腐食することがあるため、更油或いは部分更油を推奨します。定期的な分析クランクメタル、ピストンリングなどの摩耗の進行を監視するために、定期的に分析を実施し、進行状況を確認されることを推奨します。異常摩耗の兆候を示す摩耗粒子が顕著に観察されなかったものの、異常摩耗の早期発見のパラメータであるIs値が、前回のレベルからレベルに上昇しやや高い値であることから、定期的に潤滑油分析を実施し、摩耗推移を監視することが有用と考えます。水分、塩基価の各データは良好です。粘度粘度は、mm/sと新油値の.mm/sに比較して粘度変化率が+％となっており、当社推奨の管理限界値である±％を超えていました。粘度の上昇要因は、別紙エンジンオイルの粘度上昇メカニズムをご覧ください。
報告№109-09136 報告№111-00753 | 分析№109-001160 分析№111-003794 | 111-003794 | グリースおよび軸受は継続使用可能な状態にあると判断します。但し、今後も摩耗の進行を傾向監視するため、以下の対策を推奨します。定期的な分析凝着摩耗の進行を監視するため、定期的に分析を実施し、分析データによる摩耗の進行状況を確認することを推奨します。フェログラフィー摩耗粒子の形態で比較的多く観察された粒子は、潤滑状態が正常な場合に発生する摩耗粒子金属潤滑部が局部的に油膜切れを起して発生するシビア粒子でした。これらの摩耗粒子が観察された場合、潤滑部で発生している摩耗形態は、正常なマイルド摩耗潤滑状態がやや厳しい凝着摩耗であることが分かります。観察されたμmサイズのシビア粒子は、視野に個と少ないことから、直ちに異常ではないものの、今後さらに摩耗が進行し、転がり軸受の寿命の指標となるフレーキングに進展することが懸念されます。Iカップリング発光分光分析供試グリースを分析した結果、検出された金属元素は、SOAPの結果表に示すように、鉄、リン、亜鉛、カルシウム、バリウム、アルミニウム、ナトリウムでした。これらの検出された金属元素から発生箇所を推定すると鉄・軸受等リン、亜鉛、カルシウム、アルミニウム、ナトリウム・添加剤および増ちょう剤バリウム・外部混入異物であると思われます。このうち、機械部品が摩耗したと思われる元素はのグループです。グリースのちょう度、滴点、全酸価、IRの各データは良好でした。
報告№109-09136 報告№109-09396 | 分析№109-001160 分析№109-002613 | 109-002613 | 軸受の潤滑状態および定期試験を実施し、前回データと照合した結果、油中摩耗粒子に変化がないことが確認されました。油中の粒子濃度は、油膜破断による発生や、油槽内などでの沈降が均衡したところで一定、いわゆる平衡状態になります。このバランスが崩れると増加する場合と減少する場合とに分かれます。増加した場合は、発生と減少の均衡が崩れ、摩耗の発生や外部混入が始まったことを示し、またこれとは反対に、減少した場合は発生量が減少しているか、或いは、減少量が大きくなっていることを示し、特に減少は、汚染状態や潤滑状態が良好であることを示唆しています。本軸受では、油中の粒子が減少する要因となるフィルタ類は設置されておらず、濾過による減少は考えられませんので、油中の摩耗粒子に変化がなかったのは、摩耗粒子の発生が極微量で、油槽内部での沈降があったためと考えられます。以上のことから、本軸受は摩耗の進行はほとんどなく、潤滑状態は安定した状態にあったものと判断します。これらのことは、前回に比較して、計数汚染度は等級に変化はなく、SOAP／D-SOAPの鉄および錫濃度に変化がないこと異常摩耗の早期発見パラメータであるフェログラフィーのIs値がのマイナス乗と良好の範囲にあること以上のことから判断しています。潤滑油の基本特性潤滑油の基本特性は、良好の範囲にあることから、本試料油は継続使用可能と判断します。
報告№109-09136 報告№112-00536 | 分析№109-001160 分析№112-002202 | 112-002202 | 潤滑油は継続使用可能な状態にあると判断します。粘度、全酸価、IR、RBOTの各データは良好でした。本試料油の添加剤は、一般に、タービン油に比較して極圧添加剤や摩耗防止剤などの濃度が高く、この影響でRBOT試験の結果が変動する傾向があります。そのため、ギヤ油の余寿命の評価をタービン油と同等の精度で得るには、RBOTの結果に加え、粘度、全酸価、IRなどのデータを総合的に判断することが必要です。一方、油の余寿命は、使用油の使用期間または使用時間が不明であったため、ご依頼の油の余寿命に関する検討は行えませんでした。ただし、分析の結果で新油値がminであったことから、使用期間を仮にヶ月間と仮定すれば余寿命は十二分にあると言えます。可能であれば、使用期間、あるいは使用時間の情報をご提供下さい。水分は良好でした。
報告№109-09136 報告№112-00456 | 分析№109-001160 分析№112-001930 | 112-001930 | 本試料油は、粒子濃度が比較的高く、外部の影響を受けやすいと思われるドレンから停止分後に採油を実施したにもかかわらず、大型の粒子は非常に少なく、潤滑油および対象設備は継続使用可能な状態にあると判断します。但し、計数汚染度の粒子分布を見ると～μmサイズの粒子が多く、当社推奨の管理限界値を超えており、今後も摩耗の進行を傾向監視するため、以下の対策を推奨します。濾過油中の汚染度が高いことから、観察された摩耗粒子や異物が軸受摺動面に噛み込み摩耗が進行することが懸念されるため、濾過を推奨します。はフェログラフィーおよびSOAP／D-SOAPの結果から総合的に判断した結果、正常な状態にあると考えられます。フェログラフィー【定量分析：Is値】Is値は異常摩耗の早期発見パラメータのつで、摩耗粒子を定量化するために用います。前回に比較してIs値はの乗から乗に低下し、低い値でした。フェログラフィー【定性分析：摩耗粒子および摩耗形態観察】分析結果から比較的多く観察された粒子は、以下の通りでした。正常な摩耗粒子・潤滑状態が正常なマイルド摩耗により発生。Iカップリング発光分光分析【SOAP／D-SOAP】検出された金属元素から発生箇所を推定すると、以下の通りでした。鉄、鉛、錫、亜鉛・軸受等リン・添加剤カルシウム、ナトリウム・外部混入異物軸受メタルの摩耗前回同様にD-SOAPで錫が検出されたことから、軸受メタルの摩耗が発生していると推定されます。分析結果から軸受メタルの摩耗深さを求めました。計算はD-SOAPの結果で得られている錫濃度と油量Lから計算し、当社の経験からメタル面積の約分の程度が摩耗したと仮定しました。その結果、メタル表面の平均的な摩耗深さは.μmとなり、メタルの表面粗さを軸受表面の一般的な粗さであるsと仮定すると、摩耗は軽微であると推定されます。前回に比較して計数汚染度はNAS級からNAS級にランク上昇し、当社推奨の管理限界値に到達していました。フィルタ表面の異物観察で表面が金属片、鉄錆、砂等が観察されたことから、汚染度が高い要因は、摩耗と外部混入異物の影響と思われます。前回同様に粘度、水分、全酸価、IR、RBOTの各データは良好でした。尚、RBOTは、新油値に比較して大きな値であり減少傾向は確認されませんでした。このことから、酸化防止剤の消耗は確認されず、この油は継続使用可能な状態にあると判断できました。
報告№102-4535 | 分析№102-03280 | 102-03280 | 精点Aを実施した結果、摩耗粒子形態観察で、異常な摩耗サイズであるμmの大型のシビア粒子が見られました。このように大型のシビア摩耗粒子が観察される状態では、局部的に潤滑油膜が形成されない箇所があり、金属接触を伴う混合潤滑状態になっています。観察された摩耗粒子が視野に個と少ないものの、混合潤滑状態の進行具合によっては、更に摩耗が進展することが懸念されます。そのため、ヶ月以内に精点Bを実施し、汚染状況及び摩耗の進行状況を確認することが必要と判断します。これらのことは、異常摩耗の早期発見パラメータであるフェログラフィーのIs値が、潤滑状態としてはやや高いの乗であり、摩耗粒子の形態観察の結果で、μmサイズの大型のシビア粒子が観察され、更に、金属接触が厳しく、且つ、摩擦熱が高い場合に発生する黒錆が観察され又、D－SOAPで、鉄が、メタルの主成分である錫が.ppm、油の添加剤成分である亜鉛がppm検出されたことから判断しました。尚、RBOTが前回に比較し、min上昇したのは、新油の補充、又は、更油の影響によると思われます。今後は、今回のRBOT値によりデータ管理を行います。
|  | 100-03388 | これらのことから、サブミクロンからμm程度の摩耗粒子が数多く発生している事がわかります。サブミクロンサイズを含むμm以下の摩耗粒子の発生は、高荷重、低速状態で短時間潤滑した混合潤滑の初期的段階での発生が考えられます。今回、μmを超すような大型の摩耗粒子は、ほとんど見られていませんので、混合潤滑状態から、焼き付きを伴うような厳しい境界潤滑状態には至っていないものと思われます。したがって、十分な油膜が出来る定格運転状態が出来るのであれば、営業運転に支障はないものと思われます。尚、念のため、定格回転時間が時間以上経過した段階で再度採油し、分析により内容の確認をするよう推奨します。
報告№102-0125 | 分析№102-00950,951 | 102-00950_951 | 前回分析で、転がり軸受の保持器の異常摩耗が確認されたため、フラッシングを実施しました。今回は、フラッシング直後とフラッシング後時間経過した時点で採油し、時間の摩耗状況を確認しました。分析の結果、計数汚染度、フェログラフィーのIs値、D-SOAPの銅及び亜鉛濃度に増加傾向が見られました。計数汚染度の結果、フラッシング直後がNAS級であるのに対し、時間後のデータはNAS級以上となっていました。粒子数を詳細にみると、時間で粒子数は～μmレンジが倍、～μmレンジが倍、～μmレンジが倍に増加しており、粒子総数で比較すると倍に増加していました。又、重量汚染度は、.mg/mlからmg/mlに倍になっていました。D-SOAPの結果、保持器の主成分である銅もppmからppmに倍に増加していることから、汚染の要因は、保持器の摩耗の進行によるものと判断できました。異常摩耗の早期発見パラメータであるIs値がからの乗に桁上昇しており、時間の短時間で摩耗の厳しさが急速に進行したものと考えられました。分析データからすると、本軸受の摩耗速度は非常に早いと判断されますが、本試料油は粘度が.mm/sと高く、濾過の効果が均一になっていない可能性がありますので、その影響でフラッシング後運転を開始したことで、粒子濃度の高い部分が撹拌され、見かけ上、急激に粒子が発生したように見えている可能性があります。しかし、前回分析でミスアライメント等の組み立て時に発生した不具合により異常な摩耗が進行する状況にあることが確認されているため、摩耗の進行状況を分析により監視していく必要があります。分析周期は、摩耗粒子が平衡濃度に到達する運転時間が時間以上経過した時点で回、その後、時間程度経過した時点に回の計回分析を実施し、摩耗の進行状況を確認されることを推奨します。平衡濃度は、別紙金属摩耗粉の平衡速度から計算する採油周期をご参照ください。
報告№109-09136 報告№112-00492 | 分析№109-001160 分析№112-002037 | 112-002037 | 現時点では、潤滑油および軸受は継続使用可能な状態にあると判断しますが、油中粒子の～μmと～μm、そして～μmの各レンジの粒子増加率が約倍になっているのが注目すべきところでした。ヶ月で倍程度の摩耗進行になっていたことから、念のため、今後も摩耗の進行を傾向監視するためを推奨します。ヶ月後に再分析SOAP/D-SOAPの結果から軸受メタルの主成分である錫が検出されていないことから、軸受の摩耗は発生していないものと思われます。今後、軸受摺動部や鉄系材料同士が局部的に接触する箇所で発生した摩耗粒子が軸受摺動面に噛み込み摩耗が進行することが懸念されるため、念のため、ヶ月後に再分析を実施し、摩耗の進行状況を確認することを推奨します。はフェログラフィーおよびSOAP／D-SOAPの結果から総合的に判断した結果、やや厳しい状態にあると考えられます。フェログラフィー【定量分析：Is値】Is値は異常摩耗の早期発見パラメータのつで、摩耗粒子を定量化するために用います。前回に比較してIs値はの乗から変化はなく、低い値でした。フェログラフィー【定性分析：摩耗粒子および摩耗形態観察】分析結果から比較的多く観察された粒子は、以下の通りでした。正常な摩耗粒子・潤滑状態が正常なマイルド摩耗により発生。シビア粒子・潤滑状態がやや厳しい凝着摩耗により発生。金属潤滑部が局部的に油膜切れを起していると考えられます。黒錆・潤滑状態がやや厳しい凝着摩耗により発生。金属接触が厳しく、且つ、高い摩擦熱が発生していると考えられます。Iカップリング発光分光分析【SOAP／D-SOAP】検出された金属元素から発生箇所を推定すると、以下の通りでした。鉄、銅・軸受等リン、カルシウム、バリウム・外部混入異物D-SOAPの結果、前回に比較して鉄がからに増加していたことから、鉄系材料同士が局部的に接触する箇所、例えば軸受支持部などで摩耗が発生していると推定されます。計数汚染度は、前回に比較してNAS級からNAS級にランク上昇したものの、当社推奨の管理限界値以下にあり、重量汚染度は.mg/mlから.mg/mlに減少し、共に良好でした。粘度、水分、酸価、RBOTの各データは良好でした。
報告№107-0366 報告№109-09422 | 分析№107-01900 分析№109-002687 | 109-002687 | 濾過前の試料油を分析した結果、前回濾過前に比較して異常摩耗の早期発見パラメータであるIs値がのマイナス乗から今回の乗に桁上昇し、摩耗粒子の形態観察で金属接触が厳しい場合に発生するシビア粒子が比較的多く観察されました。フィルタ表面の異物観察で金属片、鉄錆等が観察されました。SOAP／D－SOAPの結果、前回に比較してメタルの主成分である錫が増加していました。・シビア粒子の発生軸受摺動部や鉄系材料同士が接触し摩耗する箇所、例えばラビリンス、軸受支持部、油用ポンプ内部などで局部的に厳しい金属接触が発生している可能性があります。今後、更に摩耗が進行することが懸念されます。・外部混入異物の噛み込み今後、これらの異物が軸受摺動面に噛み込み摩耗が進行することが懸念されます。・メタルの摩耗軸受の摩耗が進行している可能性があり、今後さらに摩耗が進行することが懸念されます。今後、油膜切れ、または異物の噛み込みによる軸受の摩耗進行に対して監視する必要がありますので、運転時間時間後に再度分析を実施することを推奨します。尚、今後は軸受メタルの摩耗量から摩耗状態を評価する必要があります。次回分析時には、本軸受の設備油量をお知らせください。
報告№109-09094 報告№110-00722 | 分析№109-000900 分析№110-003341 | 110-003341 | 外輪外側のハウジングとの接触部で発生した焦げ痕は、外輪とハウジング間で微小なすき間が発生し、フレッティングやクリープが発生し、局部的に発熱したためと想定されます。このような場合、外輪軌道面と転動体の間で高圧・高温になっていることも考えられます。そこで、グリース中の摩耗粒子から、フレッティングやクリープなどの発生がないか、また、軸受軌道面において異常な摩耗は発生していないかについて確認しました。粒子の観察結果から、μm以下の鉄系摩耗粒子が比較的多く観察されたものの、フレッティングやクリープなどで発生する摩耗粒子は確認されませんでした。また、転がり軸受寿命の指標としている摩耗粒子も観察されていないことから、軸受軌道面ではフレーキングの発生はなく転がり軸受は継続使用可能と判断します。グリースのちょう度、滴点、全酸価、有機物・有機化合物の各データは良好であり、異常な発熱による劣化等は確認されませんでした。分析の結果、転がり軸受寿命の指標としている摩耗粒子が観察されていないことから、軸受軌道面ではフレーキングの発生はなく継続使用可能と判断します。また、グリースの物理的性状を示す各データは良好の範囲にあり、グリースは継続使用可能な状態にあると判断します。なお、外輪外側のハウジングとの接触部で発生した焦げ痕は、外輪とハウジング間で微小なすき間が発生し、フレッティングやクリープの発生による場合が想定されます。次回組立時にはハウジングの摩耗がないか、ベアリングのはめあいが適正になっているかについてご確認下さい。≪状態監視とパラメータ≫分析の目的および各分析のパラメータは以下の通りです。特性低下目的：グリースの分析結果から、グリースの物理的性状や劣化傾向などを確認する。全酸価JISK赤外線吸収スペクトルJISKちょう度JISK滴点JISK摩耗目的：グリース中の摩耗粒子を分析する事により、回転・摺動部の潤滑状態、摩耗劣化の程度、余寿命などを解析する。摩耗診断電子顕微鏡観察JISKX線マイクロアナリシス油中金属濃度）JISK≪分析結果≫特性低下全酸価：良好全酸価mgKOH/gは新油値のmgKOH/gに比較し高くはあるものの、有機物・有機化合物試験の結果で油劣化の兆候を示すカルボン酸の吸収が見られないことから問題は無いと判断します。赤外線吸収スペクトル：良好ちょう度：良好ちょう度値はと当社推奨の管理限界値であるから以内に留まっています。滴点：良好滴点はと新油値のに比較し低いものの、問題は無いと判断します。摩耗摩耗診断：良好摩耗診断の結果、μm以下の鉄系摩耗粒子が比較的多く観察されました。電子顕微鏡観察・X線マイクロアナリシス：今回は実施していません。油中金属濃度：良好油中金属濃度の結果、軸受の摩耗による鉄等は検出されませんでした。油中金属濃度：良好油中金属濃度の結果、鉄が検出されました。
報告№102-6140 | 分析№102-02617 | 102-02617 | 運開後に初期試験を実施した結果、初期のなじみ摩耗が発生していたと考えられます。今回のようになじみ過程で大型のシビア粒子が観察された場合は、なじみ過程が正常に終了していない場合があり、異常摩耗に進展することも懸念しなければなりません。なじみ過程が正常な状態で終了した場合、シビア粒子は観察される事が少なく、従って、今回のなじみ過程では、局部的な金属接触がごく一部で発生したと考えられます。この接触が、既に正常な状態に推移しているか、或いは、進行しているのかを確認するためには、ヶ月毎に回目の初期試験を実施されることを推奨します。これらのことは、異常摩耗の早期発見パラメータであるフェログラフィーのIs値が、と良好の範囲にあるものの、摩耗粒子の形態観察の結果、金属接触が厳しい場合に発生するシビア粒子がやや多く観察されていることから判断しました。
報告№109-09136 報告№111-00026 | 分析№109-001160 分析№111-000058 | 111-000058 | 前回同様に水分、全酸価の各データは良好でした。潤滑油は継続使用可能な状態にあると判断します。
報告№108-8020 報告№108-8020 | 分析№108-03246 分析№108-03246 | 108-03246 | 分析の結果、摩耗粒子の形態観察で微小な鉄系摩耗粒子が若干観察されたものの、転がり軸受の寿命の指標となるフレーキングの発生が確認されていないことから、潤滑状態は正常と判断します。一方、潤滑油の基本性状の粘度および、特性低下を知るパラメータである全酸価、有機物・有機化合物、酸化安定度は、各データとも良好な範囲内にあり、特性低下は認められなかったことからこの油は継続使用可能と判断します。特性低下全ての項目が良好な範囲にあったことから特性低下は認められず良好と判断します。粘度は良好と判断します。粘度はmm/sと新油値mm/sに比較して、粘度変化率は-％で、当社推奨の管理限界値である±％以内にあり、良好と判断します。全酸価は良好と判断します。全酸価は.mgKOH/gと新油値.mgKOH/gに比較して高い値であるものの、有機物・有機化合物で油劣化の兆候を示すカルボン酸の吸収が確認されていないことから、良好と判断します。有機物・有機化合物の結果、良好と判断します。有機物・有機化合物の結果、油劣化の兆候を示すカルボン酸の吸収が確認されていないことから、良好と判断します。酸化安定度の結果、良好と判断します。酸化安定度はminと当社推奨の管理限界値のmin以上であり、良好と判断します。色相は良好と判断します。色相はL.と新油値のL.に変化はなく、良好と判断します。汚染は良好と判断します。水分は良好と判断します。水分はppmと当社推奨の管理限界値の以下であり、良好と判断します。汚染粒子数は良好と判断します。汚染粒子数はNAS級と当社推奨の管理限界値のNAS級以内にあり、良好と判断します。汚染物重量は良好と判断します。汚染物重量は.mg/mlと当社推奨の管理限界値のmg/ml以内にあり、良好と判断します。摩耗摩耗は正常と判断します。摩耗粒子の結果は良好です。異常摩耗の早期発見パラメータであるフェログラフィーのIs値がの乗と良好の範囲にあり、潤滑状態は正常と判断します。金属濃度SOAPの結果は良好です。金属濃度SOAPの結果、金属元素は検出されていません。金属濃度酸溶解法の結果、鉄が検出されています。金属濃度酸溶解法の結果、鉄、外部から混入したと思われるカルシウム、ナトリウムが検出されています。
報告№5317 | 分析№98-02390 分析№ | 9802390 | ちょう度は、と新グリース値のに比較して、％小さな値となっており、硬化していることが判りました。滴点は、と新グリース値のに比較して、大きな変化は確認されませんでした。以上のことから、ちょう度が％小さな値となっており、硬化していることが判りました。機器の潤滑状態SOAPの結果、グリース基油の添加剤成分と思われるリンがppm、亜鉛がppm、鉛がppm検出されました。D－SOAPの結果、摩耗により発生した鉄がppm検出され、油の添加剤成分が析出して発生する亜鉛がppm、リンが検出された。さらに、外部から混入した夾雑物と思われるナトリウムがppm、カルシウムが.ppm検出されました。フェログラフィーの結果、～μmサイズの鉄系粒子が支配的でした。また、D－SOAPで鉄が多く検出されており、鉄を使用した部分に摩耗が発生していることが判りました。さらに、摩耗粒子サイズがμm以下であることから、摩耗形態はシビア摩耗領域にあることが推定されました。フェログラフィーで観察された鉄系粒子の組成をX線分析により分析した結果、クロムが含まれており、ボールネジ、ボール、ボールの軌道部内壁等のクロムを使用している部分に摩耗が発生しているものと推定されました。尚、使用している材質等が分かりますと摩耗の発生箇所が推定できますので、ご連絡下さい。
報告№109-09136 報告№110-00436 | 分析№109-001160 分析№110-001970 | 110-001970_date110118 | 潤滑油および軸受はフレーキングが確認されていないことから、継続使用可能な状態にあるものの、摩耗が進行することが懸念されるため、以下の対策を推奨します。今後、摩耗の進行を監視するため、定期的に分析を実施し、摩耗の進行状況を確認することを推奨します。次回の採油時期を理論的に求めたところ、使用時間が最短で約時間経過後となりました。この時間は、油中汚染物が均一になるために必要とする時間であり、この時間を経過すれば、再分析の結果から潤滑状態の傾向を確認することが可能となります。今回計算した理論時間を参考に次回採油時期を検討されることを推奨します。
報告№109-09136 報告№112-00700 | 分析№109-001160 分析№112-003241 | 112-003241_130311 | シール剤混入の確認と評価供試油中にシール材の成分が混入しているか、混入していないかを確認するため、発光分光分析により分析した結果、シール剤の主成分であるケイ素は検出されませんでした。従って、潤滑油中にはシール剤は混入していないと判断します。潤滑、汚染状態、摩耗状態の確認分析の結果、物理的性状、汚染状態、摩耗状態を評価する全ての分析データは良好であったことから、潤滑油および軸受は継続使用可能と判断します。但し、発光分光分析法による油中金属分析の結果で、潤滑油中に亜鉛が検出されていることから、この亜鉛が亜鉛メッキ等であった場合、耐食性が低下することもあるため、今後の濃度上昇には注意が必要です。定期的な分析定期的に分析を実施することにより、データの変化から異常の兆候を早期に発見することが可能となります。また、今回は対象設備の初回分析であるため、あと最低でも回分析を実施し、分析データの変化から今後の分析周期を検討することを推奨します。軸受の摩耗状態フェログラフィーおよびSOAP/D-SOAPのデータから総合的に解析した結果、軸受の摩耗状態は正常であり、継続使用可能と評価できます。フェログラフィー【定量分析：Is値】Is値は異常摩耗の早期発見パラメータのつで、摩耗程度を定量化するために用います。今回のIs値はのマイナス乗と低い値でした。フェログラフィー【定性分析：摩耗粒子および摩耗形態観察】分析結果から観察された全ての粒子量は少でした。Iカップリング発光分光分析【SOAP/D-SOAP】検出された金属元素から発生箇所を推定すると、以下の通りでした。亜鉛・軸受・配管系党配管・タンク内壁の塗料等亜鉛、カルシウム、ナトリウム・外部混入異物SOAPの結果、亜鉛がppm検出されました。新油には亜鉛が含まれていないことから、亜鉛を使用した箇所の溶出・摩耗が発生しているか、異種油の混入が考えられます。亜鉛メッキ等であった場合、耐食性が低下することが懸念されます。また、軸受材からの亜鉛の溶出も推測されますが、この場合は軸受メタルの摩耗が進行すると亜鉛と合わせて、錫も一緒に検出されることが多いため、今回は軸受からの溶出の可能性は比較的低いと考えられます。計数汚染度、重量汚染度は共に良好でした。計数汚染度計数汚染度はNAS級と当社推奨の管理限界値NAS級以下であり、良好と判断します。重量汚染度は.mg/mlと当社推奨の管理限界値mg/ml以下であり、良好と判断します。は良好でした。粘度粘度は、mm/sと新油値mm/sに比較して、粘度変化率は+.％で、当社推奨の管理限界値である±％以内であり、良好と判断します。水分は、ppmと当社推奨の管理限界値の以下であり、良好と判断します。酸価は、.mgKOH/gと新油値.mgKOH/g以下であり、良好と判断しますIRIRチャートの結果、新油と使用油のスペクトルパターンはほぼ一致し、また、油劣化の兆候を示すカルボン酸の吸収ピークが確認されていないことから、良好と判断します。RBOTRBOTの結果、minと当社推奨の管理限界値min以上にあり、良好と判断します。
報告№109-09136 報告№112-00080 | 分析№109-001160 分析№112-000222 | 112-000222 | 軸受は継続使用可能な状態にあると判断します。但し、今後も摩耗の進行を傾向監視するため、以下の対策を推奨します。定期的な分析疲労摩耗の進行を監視するため、定期的に分析を実施し、摩耗の進行状況を確認することを推奨します。フェログラフィーIs値は異常摩耗の早期発見パラメータのつで、摩耗粒子を定量化するために用います。今回のIs値はの乗であり、潤滑状態は厳しいと判断できます。摩耗粒子の形態で比較的多く観察された粒子は、潤滑状態が正常な場合に発生する摩耗粒子繰返し応力を受けて発生する疲労摩耗粒子でした。これらの摩耗粒子が観察された場合、潤滑部で発生している摩耗形態は、正常なマイルド摩耗疲労による疲労摩耗であることが分かります。Iカップリング発光分光分析【SOAP／D－SOAP】検出された金属元素は、SOAP／D－SOAPの結果表に示すように、鉄、銅、ニッケル、リン、亜鉛、カルシウム、アルミニウム、ナトリウムが検出されました。これらの検出された金属元素から発生箇所を推定すると鉄、銅、ニッケル、亜鉛・軸受等リン・オイル添加剤カルシウム、アルミニウム、ナトリウム・外部混入異物であると思われます。このうち、機械部品が摩耗したと思われる元素はのグループです。計数汚染度はNAS級と当社推奨の管理限界値に到達していました。フィルタ表面の異物観察で金属片、鉄錆、砂等が観察されたことから、汚染度が高い要因は、摩耗と外部混入異物の影響と思われます。分析結果計数汚染度は当社推奨の管理限界値に到達していました。計数汚染度計数汚染度はNAS級と当社推奨の管理限界値のNAS級に到達していました。重量汚染度はmg/mlでした。機器の潤滑状態摩耗粒子の形態観察の結果、潤滑状態が正常な場合に発生する摩耗粒子、繰返し応力を受けて発生する疲労摩耗粒子が比較的多く観察されました。SOAPSOAPの結果、油の添加剤成分であるリンが検出されました。摩耗により発生する鉄が検出されていないことから、良好と判断します。D－SOAPD－SOAPの結果、摩耗により発生する鉄、銅が検出されました。フェログラフィー異常摩耗の早期発見パラメータであるフェログラフィーのIs値がの乗と高く、摩耗粒子の形態観察の結果、潤滑状態が正常な場合に発生する摩耗粒子、繰返し応力を受けて発生する疲労摩耗粒子が比較的多く観察されました。
報告№111-00058 報告№111-00058 | 分析№111-000336 分析№111-000336 | 111-000336 | は良好と判断します。尚、RBOTがminと新油値のminに比較してmin減少していました。このまま継続使用した場合、この減少傾向から限界値に到達するのは、別紙図RBOTの減少傾向に示すように年月と推定されました。残りの継続使用期間は、約年ヶ月であると予測されます。潤滑油は継続使用可能な状態にあると判断します。≪状態監視とパラメータ≫分析の目的および各分析のパラメータは以下の通りです。特性低下目的：油の分析結果から、や劣化傾向ならびに添加剤の消耗程度、残存寿命などを確認する。粘度JISK全酸価JISK赤外線吸収スペクトルJISK酸化安定度試験JISK汚染目的：油の分析結果から、砂塵あるいは水・異種油などによるや、異物混入の有無を確認する。水分JISK計数汚染度JISB重量汚染度JISB光学顕微鏡観察摩耗目的：油中の摩耗粒子を分析する事により、回転・摺動部の潤滑状態、摩耗劣化の程度、余寿命などを解析する。摩耗診断電子顕微鏡観察JISKX線マイクロアナリシス油中金属濃度JISK≪分析結果≫特性低下粘度：良好粘度値mm/sの新油値mm/sに対する変化率は+％であり、当社推奨の管理限界値±％以内に留まっています。全酸価：良好全酸価.mgKOH/gは新油値の.mgKOH/g以内にあることから問題は無いと判断します。赤外線吸収スペクトル：良好酸化安定度試験：良好酸化安定度試験の結果、数値minは当社推奨の管理限界値min以上に留まっており、現時点での使用は可能と判断します。汚染水分：良好水分値.ppmは当社推奨の管理限界値以内に留まっています。計数汚染度：今回は実施していません。重量汚染度：今回は実施していません。光学顕微鏡観察：今回は実施していません。摩耗摩耗診断電子顕微鏡観察・X線マイクロアナリシス：今回は実施していません。油中金属濃度：今回は実施していません。
報告№109-09136 報告№111-00619 | 分析№109-001160 分析№111-002963 | 111-002963 | グリースは継続使用可能な状態にあると判断します。グリースのちょう度、滴点、酸価、IRの各データは良好でした。
報告№109-09136 報告№111-00647 | 分析№109-001160 分析№111-003266 | 111-003266 | 潤滑油は継続使用可能な状態にあると判断します。粘度、全酸価、IR、RBOTの各データは良好でした。油の余寿命は、使用油の使用期間または使用時間が不明であったため、ご依頼の油の余寿命に関する検討は行えませんでした。但し、分析の結果で新油値がminであったことから、使用期間を仮にヶ月間と仮定すれば余寿命は十二分にあると言えます。可能であれば、使用期間、あるいは使用時間の情報をご提供下さい。水分は良好でした。
報告№104-0390 報告№104-0390 | 分析№104-02709 分析№104-02709 | 104-02709 | 分析の結果、全てのデータが良好であることから、この油は継続使用可能であり、潤滑状態も正常と判断します。尚、主機停止中に採油を実施しているため、油循環中の採油に比較して油中粒子が沈降して低濃度になっている部分を採油していると考えられます。そのため、油が循環している状態で採油を実施した場合に比較して、分析データが低くなり、異常な状態を見落としてしまう可能性がありますので、今後の採油は、停止直後、或いは、油循環中に採油を実施されることを推奨します。は良好と判断します。粘度は良好と判断します。粘度はmm/sと新油値mm/sに比較して、粘度変化率は+.％で、当社推奨の管理限界値である±％以内にあり、良好と判断します。水分は良好と判断します。水分はppmと当社推奨の管理限界値の以下であり、良好と判断します。全酸価は良好と判断します。全酸価は.mgKOH/gと新油値.mgKOH/gに比較して変化はなく、良好と判断します。IRの結果、良好と判断します。IRの結果、油劣化の兆候を示すカルボン酸の吸収が確認されていないことから、良好と判断します。RBOTの結果、良好と判断します。RBOTはminと当社推奨の管理限界値のmin以上であり、良好と判断します。は良好と判断します。計数汚染度は良好と判断します。計数汚染度はNAS級と当社推奨の管理限界値のNAS級以内であり、良好と判断します。重量汚染度は良好と判断します。重量汚染度は.mg/mlと当社推奨の管理限界値のmg/ml以内であり、良好と判断します。機器の潤滑状態機器の潤滑状態は正常と判断します。SOAPの結果は良好です。SOAPの結果、油の添加剤成分であるバリウムがppm検出されました。軸受の摩耗を示す錫は検出されず、良好と判断します。D－SOAPの結果は良好です。D－SOAPの結果、鉄が、油の添加剤成分であるバリウムが、外部から混入したカルシウム、ナトリウムが共に検出されました。軸受の摩耗を示す錫は検出されず、良好と判断します。フェログラフィーの結果は良好です。異常摩耗の早期発見パラメータであるフェログラフィーのIs値が、-.と良好の範囲にあり、潤滑状態は良好と判断します。
報告№109-09068 報告№109-09068 | 分析№109-000664 分析№109-000664 | 109-000664 | 使用油と転がり軸受の潤滑状態を分析した結果、次のことが分かりました。油の残存寿命は約ヶ月です分析の結果から潤滑油の残存寿命は、あと約ヶ月であることがわかりました。ヶ月以内に更油が必要ですが、本試料油は今回分析のために採油し、その分補給したため更油の必要がなくなりましたが、使用油の寿命は本機の場合に約ヶ月で寿命となることが分かりましたので、今後はこの寿命を目安に更油を計画することを推奨します。転がり軸受の潤滑状態摩耗粒子の観察で、異物の噛み込みにより発生する切削粒子が観察されたことから、摩耗形態は切削摩耗であることが分かりました。転がり軸受で切削摩耗が確認された場合、異物が混入がない場合に比較して軸受寿命が分の程度に低下することが知られていますので注意が必要です。切削摩耗の原因は、SOAPでケイ素が検出されたことから、外部混入の異物の影響であると推定されます。また、フリクションポリマが多く観察されたことから、転がり軸受内では局部的に高面圧・高温状態が存在していることが分かりました。現在のところ、転がり軸受の寿命の指標となるフレーキングの発生が確認されていないことから、軸受は継続使用可能と判断しますが、今後さらに摩耗が進行しフレーキングに進展することも懸念されますので、定期的に分析を実施し、摩耗の進行状況を確認することを推奨します。フリクションポリマフリクションポリマは、タービン油が軸受摺動面で高圧下に押し込められ、高圧状態になると同時に、圧縮熱も発生して高温状態にもなり、その結果、潤滑油が重合して発生することが知られています。そのため、高温高圧状態が継続した場合、潤滑油は劣化する場合がありますので、定期的な分析による確認が必要です。ケイ素の検出ケイ素がppm検出されています。一般に、潤滑油中からケイ素が検出された場合の原因として、油の消泡剤として使用されるシリコン系の添加剤が検出される摩耗粒子診断およびフィルタ表面の異物観察で砂が多く観察され、これが検出されるシリコングリースをシール部に塗布している場合、このシリコングリースが潤滑油に混入して検出されるなどが挙げられますが、今回の原因は、摩耗粒子診断およびフィルタで砂はあまり観察されていないことから、以外の可能性が考えられます。およびについては、分析結果では確認することが出来ませんので、原因を絞込むため、消泡剤の投与をしていないか、また、シリコングリースを使用している箇所があるかについてご確認下さい。油の性状は良好でしたを示す粘度、水分、全酸価、IR、RBOTの各データが全て良好の範囲にあり、寿命低下を除けば本試料油は残存寿命の範囲内で継続使用は可能と判断します。次回採油時期の推定次回採油時期は、理論的に求めると最短で約時間となります。この時間は、油中汚染物が均一になるために必要とする時間であり、この時間を経過すれば、再分析の結果から潤滑状態の傾向を確認することが可能となります。理論時間を参考に次回採油時期を検討されることを推奨します。は良好と判断します。粘度は良好と判断します。粘度はmm/sと新油値mm/sに比較して、粘度変化率は-.％で、当社推奨の管理限界値である±％以内にあり、良好と判断します。水分は良好と判断します。水分はppmと当社推奨の管理限界値の以内にあり、良好と判断します。全酸価は良好と判断します。全酸価はと新油値.mgKOH/g以内にあり、良好と判断します。IRの結果、良好と判断します。IRの結果、IRチャートに示すように新油に比較して変化はなく、良好と判断します。RBOTの結果、良好と判断します。RBOTはminと当社推奨の管理限界値のmin以上であり、良好と判断します。計数汚染度は当社推奨の管理限界値を超えています。計数汚染度は当社推奨の管理限界値を超えています。計数汚染度はNAS級以上と当社推奨の管理限界値のNAS級を超えています。重量汚染度は良好と判断します。重量汚染度は.mg/mlと当社推奨の管理限界値のmg/ml以内にあり、良好と判断します。粒度分布は以下の通りです。粒度分布はμmにピークが確認されています。機器の潤滑状態SOAPの結果、ケイ素が検出されています。摩耗粒子診断の結果、異物の噛み込みにより発生する切削粒子、局部的に高圧・高温となる場合に発生するフリクションポリマが多く観察されています。SOAPによる油中金属濃度の結果、ケイ素が検出されています。SOAPによる油中金属濃度の結果、油の添加剤成分であるリン、亜鉛、外部から混入したと思われるケイ素が検出されています。SOAPによる油中金属濃度の結果、鉄が検出されています。SOAPによる油中金属濃度の結果、鉄、鉛、油の添加剤成分である亜鉛、外部から混入したと思われるカルシウム、ナトリウムが検出されています。摩耗粒子診断の結果、異物の噛み込みにより発生する切削粒子、局部的に高圧・高温となる場合に発生するフリクションポリマが多く観察されています。異常摩耗の早期発見パラメータであるIs値がの乗と良好の範囲にあるものの、摩耗粒子の形態観察の結果、異物の噛み込みにより発生する切削粒子、局部的に高圧・高温となる場合に発生するフリクションポリマが多く観察されています。SEM・XMAの結果、鉄、クロム、マンガンを含む粒子が観察されています。摩耗粒子診断で観察された粒子をSEM・XMAで詳細に観察した結果、鉄、クロム、マンガンを含む粒子が観察されています。
報告№109-09330 報告№109-09330 | 分析№109-002257 分析№109-002257 | 109-002257 | 泡立ち試験の結果は、一般的には消泡性能が低下していると判断できる値の-ですが、新油値の-と同レベルにあったため、良好と判断します。また、を示す粘度、水分、全酸価の各データが良好の範囲にあることから、本試料油は継続使用可能と判断します。機器の潤滑状態潤滑状態指数は-.と濾過設備のない機器であれば正常な潤滑状態にあると判断できます。しかし、フィルタが設置されているため、別紙インライン・オフラインフィルタの影響に示すとおり、粒子の大部分は捕捉されることから、異常な摩耗状態が発生したとしても正常な潤滑状態にあると誤認してしまう可能性があります。これらのフィルタの影響を検討した結果、ギヤは継続使用可能な状態にあると思われますが、潤滑状態指数は摩耗がやや厳しい状態であるの乗領域にあると推定できます。この推定した潤滑状態指数は、前回のの乗から今回の乗領域に改善されています。桁上昇しています。前回から今回までの間の運転状態が、前回より以前と大きな差がなければ、摩耗は安定した状態にあったものと思われます。計算により求めたLCインデックスがこの値であれば、ギヤおよび転がり軸受の継続続使用は可能と思われますが、運転条件によっては摩耗の進行が速まる場合もあると思われます。定期的に分析を実施し、摩耗の進行状況を監視することを推奨します。泡立ち試験の結果、消泡性能が低いと判断できる値であるものの、新油と同レベルにあると判断します。粘度は良好。粘度は.mm/sと新油値.mm/sに比較して、粘度変化率は-.％で、当社推奨の管理限界値である±％以内にあり、良好と判断します。粘度粘度はmm/sとなっています。粘度指数粘度指数はとなっています。泡立ち試験泡立ち試験は-と新油と同レベルにあり、消泡性能が新油と同レベルにあると判断します。水分はppmと当社推奨の管理限界値の以下にあり、良好と判断します。全酸価全酸価は.mgKOH/gと新油値.mgKOH/gに比較して高いものの、IRの結果で油劣化の兆候を示すカルボン酸の吸収が確認されていないことから、良好と判断します。機器の潤滑状態精密な濾過設備がない機器であれば、潤滑状態指数は正常の範囲にあると判断します。潤滑状態指数異常摩耗の早期発見パラメータである潤滑状態指数が-.と精密な濾過設備がない機器であれば、継続使用可能な正常の範囲にあると判断します。
報告№106-4551 報告№106-4551 | 分析№106-01303 分析№106-01303 | 106-01303 | 今回の採油は、機器停止時間後にドレンバルブから実施しているため、油循環中の採油に比較して油中粒子が沈降して高濃度になっている部分を採油していることが考えられます。したがって、油が循環している状態で採油を実施した場合に比較して、分析データが高くなり、異常な状態と判断してしまう可能性があります。しかし、今回の採油は、採油条件が比較的悪い側になると想定されるにもかかわらず、分析データは良好となっています。採油がこのように悪い側になると予想される状況であるにもかかわらず、分析の結果は、潤滑状態が正常な状態であり、また潤滑油も継続使用可能な状態にあることが確認出来ました。これらのことは、SOAP／D-SOAPでギヤ歯面の摩耗により発生する鉄が検出され、異常摩耗の早期発見パラメータであるIs値がの乗とやや高いものの、摩耗粒子形態観察の結果、微小でマイルドな摩耗粒子が観察されたこと以上のことから判断しました。トライボ診断では、バックラッシの増加量を分析結果から計算できますので、ギヤの形式、歯形、モジュール、歯数、歯幅をお知らせ下さい。計算結果をご報告いたします。この油は継続使用可能と判断します。粘度は良好と判断します。粘度は.mm/sと管理限界値以内にあり、良好と判断します。水分は良好と判断します。水分はppmと管理限界値の以下にあり、良好と判断します。全酸価は良好と判断します。全酸価は.mgKOH/gと新油データの.mgKOH/gに比較して高い値を示しているものの、IRの結果で油劣化の兆候を示すカルボン酸が確認されていないことから、良好と判断します。IRは良好と判断します。IRの結果、油劣化の兆候を示すカルボン酸の吸収が確認されていないことから、継続使用可能な状態にあると考えられます。計数汚染度は当社推奨の管理限界値に到達していました。計数汚染度は当社推奨の管理限界値に到達していました。計数汚染度はNAS級と当社推奨の管理限界値のNAS級に到達していました。重量汚染度は.mg/mlでした。重量汚染度は.mg/mlでした。機器の潤滑状態フェログラフィーの結果、異常摩耗の早期発見パラメータであるIs値がの乗とやや高いものの、ギヤ歯面、転がり軸受ではマイルドな状態で摩耗が進行していることから、継続使用可能な状態にあると判断します。SOAPの結果、鉄が検出されました。SOAPの結果、摩耗により発生する鉄、油の添加剤成分であるリン、亜鉛、アルミニウム、外部から混入したケイ素が検出されました。D－SOAPの結果、鉄が検出されました。D－SOAPの結果、摩耗により発生する鉄、油の添加剤成分であるリン、外部から混入したカルシウム、ナトリウムが検出されました。フェログラフィーの結果、ギヤ歯面、転がり軸受は継続使用可能な状態にあると判断します。フェログラフィーの結果、異常摩耗の早期発見パラメータであるIs値がの乗とやや高いものの、ギヤ歯面、転がり軸受ではマイルドな状態で摩耗が進行していることが確認されたから、継続使用可能な状態にあると判断します。
報告№109-09136 報告№111-00053 | 分析№109-001160 分析№111-000224 | 111-000224 | 更油からの使用時間をもとに潤滑油の余寿命を評価したところ、潤滑油は次回定検まで使用可能と判断できました。次回定検時に更油を実施しない場合は、酸化安定度を知るための分析を実施し、余寿命を確認することを推奨します。酸化安定度はminであり、当社推奨の管理限界値のmin以上であることから、良好と判断します。
報告№102-6167 報告№102-6167 この状況で使用を続けるとバルブ類の動作障害、ストレーナの目詰まりによる圧力低下等の障害が発生する可能性がありますので、ストレーナ付近に堆積していると思われるスラッジを除去する必要があります。除去方法は、前報で推奨しました当社製清浄分散剤ＴＳ－６０４の投与と濾過を推奨します。 | 分析№102-3159,3160,3161 分析№102-3159,3160,3161 | 102-03159_3160_3161 | 分析の結果、濾過前・濾過後の油共に、全てのデータが良好でした。濾過機の入口と出口の計数汚染度の結果、いずれもNAS級とほとんど変化がありませんでした。このことから以下の通り考えられます。濾過機の濾過性能の上限に到達している。摩耗粒子は発生していない。の濾過性能の上限に到達している場合、今後摩耗が進行することで計数汚染度が上昇します。一方、の摩耗粒子が発生していなければ、計数汚染度には変化がないはずです。以上のことから、ヶ月後に今回同様の分析を実施し、摩耗の進行状況を確認されることを推奨します。濾過効率圧油集油槽に設置されている濾過機の濾過効率を確認するために、濾過機の入口と出口から採油を実施しましたが、濾過機の入口と出口のデータに変化がなく、濾過機の濾過性能の上限に到達していると考えられました。そこで、前回年前のデータと今回のデータから十分に時間が経過した時点での濾過効率を下式により計算しました。その結果、表に示すように、～％を示し、汚染粒子の捕捉には十分な性能を有していると判断します。 表SEQ表\ARABIC濾過効率 前回 今回 濾過効率 ～μm ％ ～μm ％ ～μm ％ ～μm ％ μm以上 --- NAS等級 スラッジの分析スラッジを分析した結果、D－SOAPで鉄がppm、油の添加剤成分であるバリウムがが.ppm検出されました。この試料油中には、鉄系の摩耗粒子及び油の添加剤成分のバリウムが析出した、いわゆるスラッジが含まれていることか判りました。集油槽から採取した油からは、検出されなかったスラッジがストレーナで検出されていることから、ストレーナ配管付近にスラッジが堆積していると考えられ、このスラッジがバルブ類の動作障害を発生させる可能性があります。今回の分析結果を含め回の分析結果を見てみると、本圧油集油槽には、濾過機が設置されていることで、集油槽内の油は清浄であるものの、ストレーナ付近にはスラッジが多く堆積していることが判ります。
報告№109-09136 報告№110-00450 | 分析№109-001160 分析№110-002022 | 110-002022 | TS－投与後・浄油中の試料油を分析した結果、浄油前に比較して水分が若干上昇していますが、当社推奨の管理基準値内にあり、良好と判断します。計数汚染度はNAS級からNAS級にランク減少し、重量汚染度は.mg/mlから.mg/mlに減少していました。汚染度が減少したことから、浄油の効果が確認されました。
報告№105-6050 報告№106-0472 | 分析№105-01529 分析№106-02708 | 106-02708 | 分析の結果、前回同様に摩耗粒子形態観察で異物の噛み込みにより発生する切削粒子、金属接触が厳しい場合に発生するシビア粒子、外部から混入したと思われる砂が観察されたことから、摩耗形態は切削摩耗と凝着摩耗が混在していることが確認できました。観察された中でも切削摩耗は、異物が混入していない状態に比較して、摩耗進行速度が速く注意が必要です。今後更に摩耗が進行することが懸念されるため、ヶ月後に再度分析を実施し、摩耗の進行状況を確認されることを推奨します。これらのことは、前回に比較して、計数汚染度は等級に変化がなく、SOAP／D－SOAPの鉄濃度が減少したものの、異常摩耗の早期発見パラメータであるフェログラフィーのIs値がの乗と高く、摩耗粒子形態観察の結果、異物の噛み込みにより発生する切削粒子、金属接触が厳しい場合に発生するシビア粒子、外部から混入したと思われる砂が観察されたこと以上のことから判断しました。
報告№109-09495 報告№109-09495 | 分析№109-003010 分析№109-003010 | 109-003010 | ・摩耗状態異常摩耗の早期発見パラメータであるフェログラフィーのIs値が良好ののマイナス乗でした。異常と判断するサイズや形態の摩耗粒子は観察されませんでした。・汚染度計数汚染度は前回に比較してNAS級からNAS級にランク減少していました。・粘度、水分、全酸価、IRの各データは良好の範囲にありました。前回に比較して、汚染度、潤滑状態は良好でした。潤滑油および対象設備は継続使用可能な状態にあると判断します。次回からの分析は、油清浄機の濾過効率を考慮した評価が重要であるため、油清浄機の入口と出口の箇所から採油を実施することを推奨します。
報告№107-6026 報告№108-0217 | 分析№107-02108 分析№108-01575 | 108-01575 | 本トライボ診断は、摩耗進行状況、汚染状況を確認する。【軸受の潤滑状態】トライボ診断の結果、転がり軸受軌道面の微小領域に摩耗が僅かに発生しているものの、転がり軸受の寿命の指標となるフレーキングの発生が確認されていないことから、現在のところ、ベアリングは継続使用可能な状態にあると判断します。一方、スラスト軸受の摩耗状態は、前回に比較してSOAPの結果で、メタルの主成分である錫が減少傾向にあることから、摩耗は安定していると判断します。尚、前回の分析時点におけるメタルの平均的な摩耗深さがμmと、メタル表面粗さをsと仮定すると、メタルの摩耗は分の程度摩耗していると考えられます。AHの回転速度は非常に遅く、そのため潤滑状態は混合潤滑になっていると思われます。速度が速い状態での混合潤滑は注意が必要ですが、本機の場合は、極めてゆっくりした速度で回転しているため、摩耗もゆっくり進行すると思われます。摩耗進行は、定期的な分析により把握できるため、今後は極力条件を揃えた採油を実施して、摩耗量の傾向監視を行うよう推奨します。【油の汚染状況】計数汚染度がNAS級と当社推奨の管理限界値内にあり、重量汚染度がmg/mlでした。
報告№109-09448 報告№111-00274 | 分析№109-002802 分析№111-001294 | 111-001294 | エンジン摺動部は継続使用可能な状態にあると判断します。但し、現状の運転には影響は非常に小さいものの、シリンダ内壁や軸受摺動面で摩耗の進行が懸念されるため、以下の対策を推奨します。定期的な分析摩耗の進行を監視するため、定期的に分析を実施し、摩耗の進行状況を確認することを推奨します。フェログラフィー異常摩耗の早期発見パラメータとして摩耗粒子を定量化して評価するフェログラフィーのIs値は、潤滑状態が正常なの乗でした。摩耗粒子の形態で比較的多く観察された粒子は、潤滑状態が正常な場合に発生する摩耗粒子でした。これらの摩耗粒子が観察された場合、潤滑部で発生している摩耗形態は、正常なマイルド摩耗であることが分かります。Iカップリング発光分光分析供試のディーゼルエンジン油を分析した結果、検出された金属元素は、SOAP-Tの結果表に示すように、鉄、銅、ニッケル、錫、リン、亜鉛、カルシウム、アルミニウム、ケイ素、ナトリウム、マグネシウムが検出されました。これらの検出された金属元素から発生箇所を推定すると鉄、銅、ニッケル、錫・エンジン部品カルシウム、マグネシウム・オイル添加剤リン、亜鉛、アルミニウム、ケイ素、ナトリウム・外部混入異物であると思われます。このうち、機械部品が摩耗したと思われる元素はのグループです。メタルの摩耗程度SOAP-Tの結果、前回に比較してメインメタルやクランクメタルの主成分である錫がppmからに減少していました。前回の錫濃度からメタルの摩耗程度を確認しました。確認方法は、下式およびの通りです。錫の摩耗体積＝錫濃度×-×油量×.×÷錫密度・＝×-××.×÷.＝平均的な摩耗深さ＝摩耗体積÷摩耗面積×・＝÷×＝計算の結果、前回に比較して摩耗深さはμmと変化はありませんでした。一般的にホワイトメタルのオーバーレイ厚さは、薄くてもμm程度はありますので、これに比較して十分に小さく、良好な状態にあると考えられます。但し、当該ディーゼルエンジンは、潤滑油をタンク容量Lに対して、月平均Lの潤滑油を補給しているとの情報がございますので、直近の更油日をお知らせ下さい。錫濃度を補正して再計算いたします。尚、観察された摩耗形態がマイルド摩耗が支配的であるため可能性としては低いと思われますが、仮にクランクメタルの上メタル個に摩耗が集中したとすると、摩耗深さはμmとなります。オーバーレイの厚さをμm程度とすると、オーバーレイは既に摩耗していることになります。粒度分布粒度分布は、適正な散乱強度がえられず測定できませんでした。分析結果粒度分布粒度分布は、適正な散乱強度がえられず測定できませんでした。機器の潤滑状態摩耗粒子の形態観察の結果、潤滑状態が正常な場合に発生する摩耗粒子が比較的多く観察されました。SOAP-TSOAP-Tの結果、鉄、銅、ニッケル、油の添加剤成分であるカルシウム、マグネシウム、外部から混入したと思われるリン、亜鉛、アルミニウム、ケイ素が検出されました。SOAP-TSOAP-Tの結果、鉄、錫、油の添加剤成分であるカルシウム、外部から混入したと思われるナトリウムが検出されました。フェログラフィー異常摩耗の早期発見パラメータであるIs値がの乗と良好の範囲にあり、潤滑状態は正常と判断します。
報告№105-0052 報告№105-0052 | 分析№105-00386 分析№105-00386 | 105-00386 | 分析の結果、全てのデータが良好であることから、この油は継続使用可能であり、潤滑状態も正常と判断します。は良好と判断します。粘度は良好と判断します。粘度はmm/sと新油値mm/sに比較して、粘度変化率は+％で、当社推奨の管理限界値である±％以内にあり、良好と判断します。水分は良好と判断します。水分はppmと当社推奨の管理限界値の以下であり、良好と判断します。全酸価は良好と判断します。全酸価は.mgKOH/gと新油値.mgKOH/gに比較して変化はなく、良好と判断します。IRの結果、良好と判断します。IRの結果、油劣化の兆候を示すカルボン酸の吸収が確認されていないことから、良好と判断します。RBOTの結果、良好と判断します。RBOTはminと当社推奨の管理限界値のmin以上であり、良好と判断します。は良好と判断します。計数汚染度は良好と判断します。計数汚染度はNAS級と当社推奨の管理限界値のNAS級以内であり、良好と判断します。重量汚染度は良好と判断します。重量汚染度は.mg/mlと当社推奨の管理限界値のmg/ml以内であり、良好と判断します。機器の潤滑状態機器の潤滑状態は正常と判断します。SOAPの結果は良好です。SOAPの結果、油の添加剤成分であるバリウムが検出されました。D－SOAPの結果は良好です。D－SOAPの結果、鉄、油の添加剤成分であるバリウム、外部から混入したと思われるナトリウムが共に検出されました。フェログラフィーの結果は良好です。異常摩耗の早期発見パラメータであるフェログラフィーのIs値が.と良好の範囲にあり、潤滑状態は良好と判断します。
報告№109-09136 報告№112-00589 | 分析№109-001160 分析№112-002479 | 112-002479_date130409 | 分析の結果、潤滑油の劣化はなく、汚染度は良好な範囲にあることから、継続使用可能な状態にあると判断します。但し、異種油の混入、または油名が違う可能性がありますので、以下の対策を推奨します。軸受分析の結果、軸受は継続使用可能な状態にあると判断します。但し、切削摩耗や疲労摩耗が発生しており、今後も摩耗の進行を傾向監視するため、以下の対策を推奨します。定期的な分析定期的に分析を実施することにより、データの変化から異常の兆候を早期に発見することが可能となります。また、今回は対象設備の初回分析であるため、あと最低でも回分析を実施し、分析データの変化から今後の分析周期を検討することを推奨します。今後、切削摩耗や疲労摩耗の進行が懸念されるため、出来るだけ早めに回目の分析を実施することを推奨します。異種油の混入および油名の確認分析データから新油と一致しないデータが確認されたことから、異種油の混入または油名が違っている可能性があります。油は設備の条件にあった適正な性能のものを使用することが重要であるため、異種油の混入の有無、油名を再確認することを推奨します。を確認する水分、酸価、IRの結果で劣化はなく良好でした。しかし、新油と使用油のスペクトルパターンが一致していない箇所が確認され、異種油の混入、または油名の誤りなどが考えられます。粘度粘度は、mm/sと新油値mm/sに比較して、粘度変化率は+％で、当社推奨の管理限界値である±％以内であり、良好と判断します。水分は、.ppmと当社推奨の管理限界値の以下であり、良好と判断します。酸価は、.mgKOH/gと新油値.mgKOH/g以下であり、良好と判断します。IRIRチャートの結果、油劣化の兆候を示すカルボン酸の吸収が確認されていないことから、良好と判断します。しかし、新油と使用油のスペクトルパターンが一致しない箇所が確認され、異種油の混入、または油名の誤りなどが考えられます。は清浄で、良好と判断します。計数汚染度計数汚染度は、NAS級と当社推奨の管理限界値NAS級以下であり、良好と判断します。重量汚染度は、mg/mlと当社推奨の管理限界値mg/ml以下であり、良好と判断します。光学顕微鏡写真重量汚染度で濾過したフィルタ表面上の夾雑物を光学顕微鏡で観察した結果、鉄錆、砂等が観察されました。はフェログラフィーおよびSOAP-Tの結果から総合的に判断した結果、継続使用は可能ですが、機器の機能を保持するためにも傾向管理が有用と考えます。フェログラフィー【異常摩耗指数：Is値】Is値は異常摩耗の早期発見パラメータのつで、摩耗粒子を定量化するために用います。今回のIs値はの乗とやや高い値でした。フェログラフィー【定性分析：摩耗粒子および摩耗形態観察】観察された摩耗粒子は、以下の通りでした。切削粒子・異物や金属表面の微小突起による切削摩耗により発生。疲労摩耗粒子・繰返し応力を受けて発生。観察された摩耗粒子の中には、μmサイズの大型の疲労摩耗粒子が観察されました。疲労摩耗粒子は、視野に個と少ないことから、直ちに異常ではないものの、今後さらに摩耗が進行することが懸念されます。観察された摩耗粒子の中でも切削粒子は、注意が必要です。摩耗形態の中でも切削摩耗は摩耗進行速度が速く、転がり軸受でこの摩耗形態が発生した場合には寿命が分の程度に低下することも知られており、切削摩耗により生じた軌道面の損傷が起点となって転がり軸受の寿命となるフレーキングに進展することから傾向監視による経過監視が必要です。Iカップリング発光分光分析【SOAP-T】検出された金属元素から発生箇所を推定すると、以下の通りでした。鉄、亜鉛・軸受等リン、カルシウム、バリウム、ナトリウム・外部混入異物SOAP-Tの結果、バリウムが検出されませんでした。ご提供頂いた新油FBKオイルROには、バリウムは含まれていることから、異種油の混入、または油名の誤りなどが考えられます。
報告№109-09136 | 分析№109-001160 | 113-002530 | 当該設備の摩耗状態、潤滑油の劣化状態、汚染状態は良好の範囲にあることから、当該設備および潤滑油は継続使用可能な状態であると判断します。また、潤滑油の余寿命を推定した結果、年月まで使用可能であると推定されました。診断結果は良好と判断します。粘度粘度はmm/sと新油値mm/sに比較して、粘度変化率は+.％で、当社推奨の管理限界値である±％以内であり、良好です。水分はppmと当社推奨の管理限界値の以下であり、良好です。酸価・IR潤滑油の酸価劣化は、酸価およびIRの結果から総合的に判断します。酸価は.mgKOH/gと新油値に比較して変化はなく、IRの結果で油劣化の兆候を示すカルボン酸の吸収が確認されていないことから、良好です。RBOTRBOTはminでした。本潤滑油の添加剤は、一般に、タービン油に比較して極圧添加剤や摩耗防止剤などの濃度が高く、この影響でRBOT試験の結果が変動する傾向があります。そのため、タービン油と同等の精度でギヤ油を評価するには、RBOTの結果に加え、粘度、全酸価、IRなどのデータに基づき総合的に判断することが必要です。粘度、酸価、IRの結果が良好であり、BROTも当社推奨の管理限界値min以上にありことから、潤滑油は酸化劣化していないと判断します。尚、対象の潤滑油が採油日から年前の年月日から使用されていたとし、別紙RBOTの減少傾向から油の余寿命を求めた結果、潤滑油は年月まで使用可能であると推定されました。は良好と判断します。計数汚染度計数汚染度はNAS級と、当社推奨の管理限界値級以下であり、良好です。重量汚染度は.mg/mlでした。異常摩耗の早期発見のパラメータであるIs値は、レベルと正常です。また、異常摩耗の兆候を示す摩耗粒子が顕著に観察されなかったことから、は良好と判断します。
報告№106-6023 報告№106-0095 | 分析№106-00388 分析№106-00574 | 106-00574 | C－充填高圧注入ポンプの軸受および増速機の摩耗は比較的軽度で継続使用可能な状態にあると判断します。但し、B－充填高圧注入ポンプ同様に摩耗粒子形態観察で異物の噛み込みにより発生する切削粒子、油膜切れにより発生するシビア粒子が観察されたことから、摩耗形態は切削摩耗と凝着摩耗が混在していると考えられました。特に、切削摩耗は異物が混入していない状態に比較して摩耗進行速度が速く注意が必要です。異物が混入したままの状態では摩耗が更に進行することが懸念されるため、油系統のフラッシングをより精密に実施するとともに、フラッシングの効果を分析により再度確認されることを推奨します。これらのことは、異常摩耗の早期発見パラメータであるフェログラフィーのIs値がと良好の範囲にあるものの、摩耗粒子形態観察の結果、異物の噛み込みにより発生する切削粒子、金属接触が厳しい場合に発生するシビア粒子が観察されたこと以上のことから判断しました。尚、主機停止中にドレン弁から採油を実施しているため、油循環中の採油に比較して油中粒子が沈降して高濃度になっている部分を採油していると考えられます。したがって、油が循環している状態で採油を実施した場合に比較して、分析データが高くなり、異常な状態と判断してしまう可能性がありますので、今後の採油は、停止直後、或いは、油循環中に採油を実施されることを推奨します。
報告№109-09094 報告№111-00372 | 分析№109-000870 分析№111-001710 | 111-001710 | は良好と判断します。尚、RBOTがminと新油値のminに比較してmin減少していました。このまま継続使用した場合、この減少傾向から限界値に到達するのは、別紙図RBOTの減少傾向に示すように年月と推定されました。残りの継続使用期間は、約年ヶ月であると予測されます。潤滑油は継続使用可能な状態にあると判断します。≪状態監視とパラメータ≫分析の目的および各分析のパラメータは以下の通りです。特性低下目的：油の分析結果から、や劣化傾向ならびに添加剤の消耗程度、残存寿命などを確認する。粘度JISK全酸価JISK赤外線吸収スペクトルJISK酸化安定度試験JISK汚染目的：油の分析結果から、砂塵あるいは水・異種油などによるや、異物混入の有無を確認する。水分JISK計数汚染度JISB重量汚染度JISB光学顕微鏡観察摩耗目的：油中の摩耗粒子を分析する事により、回転・摺動部の潤滑状態、摩耗劣化の程度、余寿命などを解析する。摩耗診断電子顕微鏡観察JISKX線マイクロアナリシス油中金属濃度JISK≪分析結果≫特性低下粘度：良好粘度値mm/sの新油値mm/sに対する変化率は+.％であり、当社推奨の管理限界値±％以内に留まっています。全酸価：良好全酸価.mgKOH/gは新油値の.mgKOH/g以内にあることから問題は無いと判断します。赤外線吸収スペクトル：良好酸化安定度試験：良好酸化安定度試験の結果、数値minは当社推奨の管理限界値min以上に留まっており、現時点での使用は可能と判断します。汚染水分：良好水分値.ppmは当社推奨の管理限界値以内に留まっています。計数汚染度：今回は実施していません。重量汚染度：今回は実施していません。光学顕微鏡観察：今回は実施していません。摩耗摩耗診断電子顕微鏡観察・X線マイクロアナリシス：今回は実施していません。油中金属濃度：今回は実施していません。
報告№109-09097 報告№109-09097 | 分析№109-000967 分析№109-000967 | 109-000967 | 今回の採油は、対象設備の停止中に廃油栓から実施しているため、別紙油中粒子の沈降の影響に示すように、沈降の影響を受けて分析データが高濃度に出る可能性があります。今回の分析は、以上のことを踏まえて結果を検討します。分析の結果、重量汚染度が当社推奨の管理限界値を超えていることが分かりました。油中金属濃度の結果、亜鉛、マグネシウム、鉄等が検出され、フィルタの表面観察で、フィルタ表面が茶褐色になっていることが確認されました。また、摩耗粒子の形態観察で観察された粒子は、外部から混入した鉄錆や砂等の外部混入異物であることから、重量汚染度が高い要因は、亜鉛、マグネシウム、鉄等が混合してスラッジ状となったものと外部混入異物によるものと考えられました。現在のところ、ポンプ内部で使用されている転がり軸受等は継続使用可能な状態にあると思われますが、今後スラッジにより摺動面等で適正な油膜が保持できなくなり、摩耗が発生することが懸念されるため、更油によりスラッジを除去することを推奨します。油量がリットルと少ないため更油を推奨していますが、万が一、更油だけでスラッジを除去できなかった場合は、電力会社で数多く実績のある当社製清浄分散剤のTS－の投与を提案します。この清浄分散剤の内容および投与方法等につきましては、当社営業窓口よりご説明させていただきます。油の黒化原因一般に、潤滑油が黒化する原因として、摩耗粒子の増加油の劣化スラッジの発生汚染物の混入のが挙げられます。これらの推定される原因を分析結果から確認しました。その結果、以下に示す～のことが分かりました。油の劣化を確認するIR法では、油劣化の兆候を示すカルボン酸の吸収が確認されなかった重量汚染度はmg/mlと汚染されていた摩耗粒子の観察結果から外部から混入した鉄錆や砂等の異物が確認された油中金属元素の分析で亜鉛、マグネシウム、鉄等が検出されたフィルタ表面の異物観察でフィルタ表面が茶褐色になっていた以上のことから、潤滑油の黒化は、・潤滑油の添加剤成分である亜鉛、マグネシウムが化学反によりスラッジ化し、・そのスラッジと外部混入と思われる鉄錆等が混合した上に、・外部混入の砂等の異物が加わったことにより発生したと考えられました。したがって、潤滑油の黒化は、スラッジの発生との汚染物の混入によるものと考えられました。尚、黒化した号排水ポンプと黒化が確認されていない同排水機場号排水ポンプ、号排水ポンプの相違点を比較した結果、以下のことが分かりました。号機の重量汚染度はmg/mlと当社推奨の管理限界値を超えていたのに対して、号、号ともに当社推奨の管理限界値内にあった油中金属濃度の亜鉛濃度が、号のに比較して、号は以下と低濃度であった油中金属濃度のマグネシウム濃度が、号のに比較して、、号は検出されなかった以上のことから、黒化の原因と推定される亜鉛、マグネシウムを含むスラッジは、号が号に比較して発生量が三分の一と少ないことが分かり、これが潤滑油の黒化に影響したと思われました。は良好と判断します。粘度は良好と判断します。粘度はmm/sと新油値mm/sに比較して、粘度変化率は+％で、当社推奨の管理限界値である±％以内にあり、良好と判断します。水分は良好と判断します。水分はppmと当社推奨の管理限界値の以下であり、良好と判断します。全酸価は良好と判断します。全酸価は.mgKOH/gと新油値.mgKOH/gに比較して変化はなく、良好と判断します。IRの結果、良好と判断します。IRの結果、IRチャートに示すように新油に比較して変化はなく、良好と判断します。重量汚染度は当社推奨の管理限界値に到達しています。計数汚染度は良好と判断します。計数汚染度はNAS級と当社推奨の管理限界値のNAS級以内にあり、良好と判断します。重量汚染度は当社推奨の管理限界値を超えています。重量汚染度はmg/mlと当社推奨の管理限界値mg/mlを超えています。粒度分布はμmのピークが確認されています。粒度分布はμmのピークが確認されています。機器の潤滑状態機器の潤滑状態は正常と判断します。SOAPによる油中金属濃度の結果、良好です。SOAPによる油中金属濃度の結果、金属元素は検出されていません。SOAPによる油中金属濃度の結果、鉄が検出されています。SOAPによる油中金属濃度の結果、鉄、油の添加剤成分であるリン、外部から混入したと思われる亜鉛、カルシウム、ナトリウム、マグネシウムが検出されています。摩耗粒子診断の結果は良好と判断します。摩耗粒子の形態観察の結果、外部から混入した鉄錆や砂等の外部混入異物が確認されたものの、異常摩耗の早期発見パラメータであるIs値がの乗と良好の範囲にあることから潤滑状態は正常と判断します。SEM・XMAの結果、鉄を含む粒子が観察されています。摩耗粒子診断で観察された粒子をSEM・XMAで詳細に観察した結果、鉄を含む粒子が観察されています。
報告№107-0366 報告№109-09224 | 分析№107-01900 分析№109-001686 | 109-001686 | 濾過前の試料油を分析した結果、計数汚染度が前回のNAS級から、今回NAS級に約年でランク増加していました。摩耗粒子の形態観察およびフィルタ表面の異物観察で鉄錆、砂等が観察されたため、汚染度および鉄濃度が増加した要因は、摩耗による粒子の増加ではなく、外部から混入したと思われる異物によるものと考えられます。但し、異物の混入はありましたが、潤滑異常の早期発見パラメータである摩耗過酷度を示すIs値がの乗と非常に良好の範囲にあることから、潤滑状態は正常な状態にあると判断します。
報告№109-09136 報告№110-00041 | 分析№109-001160 分析№110-000126 | 110-000126 | ・摩耗状態D－SOAPの結果、潤滑油中からは摩耗により発生した鉄が検出されました。検出されたこれらの金属は、粒子観察の結果から外部から混入したと思われる鉄錆、砂等でした。本軸受は、異常摩耗の早期発見パラメータであるフェログラフィーのIs値がのマイナス乗と良好の範囲にあり、軸受メタルの主成分である錫が検出されていないことから、潤滑状態は正常な状態にあると思われます。・汚染度計数汚染度はNAS級とやや高い値でした。汚染度が高い要因は、外部混入異物の影響と思われます。・粘度、水分、全酸価、IRの各データは良好でした。結論軸受および潤滑油は継続使用可能な状態にあるものの、以下の対策を推奨します。油中の汚染度が高く、汚染物が軸受摺動面に噛み込み摩耗が進行することが懸念されるため、予防処置として濾過を推奨します。
報告№103-0237 | 分析№103-02262 | 103-02262 | トライボ診断により、機器軸受の潤滑状態、潤滑油の劣化状態を診断することを目的としました。分析の結果、摩耗は安定しているものと判断します。このことは、以下の点から判断しました。計数汚染度がNAS級と前回のNAS級に比較してランク改善されていること。D-SOAPの結果、錫がと前回のに比較して変化がないこと。異常摩耗の早期発見パラメータであるフェログラフィーのIs値がの乗と前回のの乗に比較して桁改善されていること。
報告№109-09136 報告№110-00648 | 分析№109-001160 分析№110-002940 | 110-002940 | 計数汚染度は良好でした。粘度、水分の各データは良好でした。、汚染状態は共に良好でした。
報告№109-0001 報告№110-00002 | 分析№109-00005 分析№110-000007 | 110-000007 | ・摩耗状態油中金属濃度を発光分析法により分析した結果、検出された金属は鉄、銅および亜鉛でしたが、これらの金属の中には、金属潤滑部が局部的に油膜切れを起こして発生するシビア粒子、フレッティングにより発生する赤錆、局部的に高圧・高温となる場合に発生するフリクションポリマがあることが分かりました。このことから、潤滑部で発生している摩耗形態は、軸受摺動面では凝着摩耗フレッティング摩耗であることが分かりました。但し、異常摩耗の早期発見パラメータであるフェログラフィーのIs値がの乗と高い範囲にあることから、潤滑状態はやや厳しい状態にあると判断します。フレッティングは、鉄系材料が接合されたり、勘合されていたりする部分から発生します。フレッティングによる赤錆が少量発生しても直ちに異常ではありませんが、起動停止が頻繁にあるような場合には、軟らかい軸受表面に、硬いフレッティング粒子が埋め込まれそれが原因で、起動時のトルク増大に繋がることがあります。巡視の際には、主機の発停時の軸受温度の跳ね上がり等の変化に注意して下さい。フリクションポリマは、潤滑油が軸受摺動面で高圧下に押し込められ高圧状態になると同時に、圧縮熱も発生して高温状態になります。その結果、潤滑油が重合して発生することが知られています。そのため、高圧高温状態の解消がなされなければ、潤滑油は劣化する場合があります。・汚染度計数汚染度、重量汚染度共に当社推奨の管理限界値を超えていました。フィルタ表面の異物観察で表面が茶褐色になっていることから、汚染度が高い要因は、摩耗によるものと思われます。・粘度、水分、全酸価、IRの各データは良好でした。潤滑油および軸受は継続使用可能な状態にあるものの、以下の対策が必要です。今後、凝着摩耗等の進行を監視するために、定期的に分析を実施し、摩耗の進行速度を確認することを推奨します。次回分析の時期を理論的に求めたところ、最短で約時間となります。この時間は、油中汚染物が均一になるために必要とする時間であり、この時間を経過すれば、再分析の結果から状態の傾向を確認することが可能となりますので、これを参考に次回分析時期を検討されることを提案します。更油直後の分析データがないため断定することはできませんが、これまでの分析データから、定期的実施している更油の際にスラッジや外部混入異物等の汚染物が完全に除去できず、汚染度が高い傾向を示している可能性があると思われます。仮に、更油の際に、油槽内の清掃と新油充填時の濾過を実施していない場合は、これらのことを実施するとともに、更油実施後に分析を実施し、傾向管理を行うための初期値を取ることを推奨します。尚、スラッジの発生が潤滑油の供給路を塞ぎ供給量が減少したり、油膜切れを発生させているようであれば、この対策として油種の変更もひとつの改善方法と思われます。一度ご検討下さい。は良好と判断します。粘度粘度はmm/sと新油値mm/sに比較して、粘度変化率は-.％で、当社推奨の管理限界値である±％以内にあり、良好と判断します。水分はppmと当社推奨の管理限界値の以下にあり、良好と判断します。全酸価全酸価は.mgKOH/gと新油値.mgKOH/gに比較して変化はないことから、良好と判断します。IRIRの結果、油劣化の兆候を示すカルボン酸の吸収が確認されていないことから、良好と判断します。重量汚染度は当社推奨の管理限界値を超えていました。計数汚染度計数汚染度はNAS級と当社推奨の管理限界値のNAS級以内にあり、良好と判断します。重量汚染度はmg/mlと当社推奨の管理限界値のmg/mlを超えていました。機器の潤滑状態SOAPによる油中金属濃度の結果、鉄、銅、亜鉛が比較的多く検出されました。摩耗粒子診断の結果、金属接触が厳しい場合に発生するシビア粒子、フレッティングにより発生した赤錆、局部的に高圧・高圧となる場合に発生するフリクションポリマが比較的多く観察されました。SOAPによる油中金属濃度SOAPによる油中金属濃度の結果、外部から混入したと思われるケイ素が検出されました。SOAPによる油中金属濃度SOAPによる油中金属濃度の結果、鉄、鉛、銅、錫、亜鉛、外部から混入したと思われるカルシウム、ナトリウムが検出されました。摩耗粒子診断摩耗粒子診断の結果、異常摩耗の早期発見パラメータであるIs値がの乗とやや高く、金属接触が厳しい場合に発生するシビア粒子、フレッティングにより発生した赤錆、局部的に高圧・高圧となる場合に発生するフリクションポリマが比較的多く観察されました。
報告№109-09136 報告№109-09546 | 分析№109-001160 分析№109-003385 | 109-003385 | 本試料油の添加剤は、一般に、タービン油に比較して極圧添加剤や摩耗防止剤などの濃度が高く、この影響でRBOT試験の結果が変動する傾向があります。そのため、ギヤ油の余寿命の評価をタービン油と同等の精度で得るには、RBOTの結果に加え、粘度、水分、全酸価、IRなどのデータを総合的に判断することが必要です。分析の結果、今回分析した物理的性状の粘度、水分、全酸価、RBOTは全て良好の範囲にあり、また、IRのチャートからは劣化物は検出されませんでした。潤滑油は継続使用可能な状態にあると判断します。
報告№109-0012 報告№109-0012 | 分析№109-00038 分析№109-00038 | 109-00038 | 年オーバーホールを実施。軸受の各部位を交換し、更油を実施。年月～月更油を実施。潤滑状態を確認するとともに、以前分析を実施したミルとの比較を行う。潤滑状態分析の結果、潤滑状態の異常摩耗の早期発見パラメータであるフェログラフィーのIs値がの乗と高く、摩耗粒子の形態観察で、微小な疲労摩耗粒子が多く観察されました。更にSOAP／D－SOAPでは、歯車などの鉄系材料を使用した箇所が摩耗して発生する鉄およびスラストパッドの主成分である錫が検出されたことから、遊星歯車では、疲労摩耗が発生し、スラストパッド摺動面では油膜切れによる摩耗が発生していることが確認されました。軸受メタルの摩耗程度軸受メタルは、メタルの主成分である錫がSOAPでppm、D－SOAPで検出されたことから摩耗していることが分かりました。メタルの摩耗深さを錫濃度ppm、油量Lから求めてみました。錫の摩耗体積＝錫濃度×-×油量×.×÷錫密度＝×-××.×÷.＝.平均的な摩耗深さ＝摩耗体積÷摩耗面積×＝.÷×＝この計算の結果からはメタル表面の平均的な摩耗深さがμmとなり、表面粗さをsと仮定すると、その表面粗さの約分の程度が摩耗していることが想定されました。今後の対策現在のところ継続使用は可能な範囲にあると思われますが、本設備の周速は、非常に遅いため摺動面の油膜が健全に形成されるのは難しく、金属接触が生じやすいと想像されることから、定期的に分析を実施し、スラストパッドや歯車の摩耗状況の確認が必要であると判断します。ミルとの比較以前実施したミルと比較した結果、スラストパッドの平均的な摩耗深さはμmと同様であるものの、異常摩耗の早期発見パラメータであるフェログラフィーのIs値はミルがの乗であるのに対し、ミルがの乗とミルの方が桁高く、潤滑状態が若干厳しく摩耗の進行速度も速いと推定されました。表ミルとの比較 ミル ミル SOAP錫濃度 D－SOAP錫濃度 . Is値 の乗 の乗 平均的な摩耗深さ
報告№106-0227 報告№106-0269 | 分析№106-01279 分析№106-01550 | 106-01550 | 浄油後の試料油を分析した結果、計数汚染度が浄油前のNAS級からNAS級にランク減少し、重量汚染度が.mg/mlから.mg/mlに減少したことから、十分に浄油の効果があったことが確認されました。一方、を示す粘度、水分、全酸価、IRの各データが良好であることから、この油は継続使用可能と判断します。尚、粘度と全酸価が更油前に比較して若干上昇していますが、これは当社製清浄分散剤TS-によるもので継続使用に悪影響は全くありません。
報告№109-09136 報告№111-00790 | 分析№109-001160 分析№111-003922 | 111-003922 | 潤滑油および軸受は継続使用可能な状態にあると判断します。但し、今後も摩耗の進行を傾向監視するため、以下の対策を推奨します。定期的な分析凝着摩耗の進行を監視するため、定期的に分析を実施し、分析データによる摩耗の進行状況を確認することを推奨します。異種油の混入および油名の確認異種油の混入の有無、油名を再確認することを推奨します。フェログラフィーIs値は異常摩耗の早期発見パラメータのつで、摩耗粒子を定量化するために用います。今回のIs値はの乗であり、潤滑状態は正常と判断できます。摩耗粒子の形態で比較的多く観察された粒子は、潤滑状態が正常な場合に発生する摩耗粒子金属潤滑部が局部的に油膜切れを起して発生するシビア粒子でした。これらの摩耗粒子が観察された場合、潤滑部で発生している摩耗形態は、正常なマイルド摩耗潤滑状態がやや厳しい凝着摩耗であることが分かります。Iカップリング発光分光分析供試の潤滑油を分析した結果、検出された金属元素は、SOAPの結果表に示すように、鉄、錫、リン、カルシウム、ナトリウムでした。検出されたこれらの金属元素から発生箇所を推定すると鉄、錫・軸受等リン・オイル添加剤カルシウム、ナトリウム・外部混入異物であると思われます。このうち、機械部品が摩耗したと思われる元素はのグループです。軸受の余寿命金属元素分析で軸受メタルの主成分である錫が検出されたため、前回と今回の分析結果を基にメタル摩耗の状態を検討しました。検討には、下式で摩耗速度を計算し、その結果から現時点における平均的な摩耗深さを求めました。その結果、摩耗の深さは軸受表面から.μmであると推定できました。y=×-x+.----ここでy:平均的な摩耗深さx:運転時間本軸受がこの摩耗速度で、摩耗の限界に到達する時間、いわゆる限界使用時間を試算すると、軸受の表面粗さをsとした場合の余寿命は約万時間になると推定され、摩耗速度が非常に小さく、良好な潤滑状態が継続しているものと判断できます。計数汚染度、重量汚染度は共に良好でした。IRIRの結果、新油のIRスペクトルと一致しない箇所が確認されました。異種油の混入または油名の誤りなどが考えられます。尚、別紙RBOTの減少傾向から油の余寿命を求めた結果、本試料は直近の更油から起算して稼働日数が年月まで使用可能であることが分かります。
報告№109-09006 報告№109-09006 | 分析№109-000319 分析№109-000319 | 109-000319 | ○○号機および号機において試験的にトライボ診断を導入することになった。トライボ診断を実施し、、汚染度、潤滑状態を確認する。機器の潤滑状態分析の結果、前回同様に異常摩耗の早期発見パラメータであるIs値が良好な領域であるの乗で、発生している摩耗形態はマイルド摩耗であることが分かりました。マイルド摩耗は、機械が正常な摩耗をしている場合に発生する、いわゆる正常摩耗です。この状態は、金属がマイルドに擦られることにより金属表面に摩耗が極めて少ない特殊な表面層が形成され、摩擦表面が平滑な状態となります。この状態が安定である限り摩耗状態は正常であり発生する摩耗粒子は少ないことが分かっています。今回観察された摩耗形態は、このマイルド摩耗が支配的であることから、現在のところ、シリンダおよびピストンリング、クランクメタル等は正常な摩耗の範囲にあり、継続使用可能と判断します。メタルの摩耗程度D－SOAPの結果、前回同様にメインメタルやクランクメタルの主成分である錫がと変化はありませんでした。この錫濃度からメタルの摩耗程度を確認しました。確認方法は、下式およびによります。錫の摩耗体積＝錫濃度×-×油量×.×÷錫密度・＝.×-××.×÷.＝.平均的な摩耗深さ＝摩耗体積÷摩耗面積×・＝.÷×＝.計算の結果、摩耗深さにして.μmとなります。一般的にホワイトメタルのオーバーレイ厚さは、薄くてもμm程度はありますので、これに比較して十分に小さく良好な状態あると考えられます。但し、ディーゼルエンジンオイルは、一般的に燃焼などにより減少してしまうため、不定期に補充を実施している場合が多く、錫濃度を補充した油量により補正する必要があると思われます。補充した油量の記録がありましたら、ご提供下さい。尚、観察された摩耗形態がマイルド摩耗が支配的であるため可能性としては低いと思われますが、仮にクランクメタルの上メタル個に摩耗が集中したとすると、摩耗深さは.μmとなります。オーバーレイの厚さをμm程度とすると、オーバーレイの残りがμm程度しかなく、注意が必要な状況になります。である粘度、水分は、それぞれの項目が基準値を超えるなどの変化が現れています。その第一は粘度ですが、粘度はmm/sと新油のmm/sに比較して変化率が+％となり、また水分もppmとやや多く、これらの項目は共に前回同様に当社推奨の管理限界値を超えていました。粘度が上昇する要因は、一般に高粘度油の混入熱劣化による粘度上昇水分混入による劣化燃料油の混入が主要因として挙げられます。本試料油の場合は、IRの結果から異種油や燃料油の混入が確認されず、また、SOAP／D－SOAPの鉄濃度は低いことからピストンリングの摩耗進行が確認されていないため、上記の高粘度油の混入およびの燃料油の混入の可能性は低くいと考えられます。それに対して、全酸価の上昇と全塩基価の低下とが同時にみられていることから、上記の熱劣化による粘度上昇の可能性が高いと思われます。エンジン油は、シリンダ内で繰り返し受ける高温状態により劣化しやすく、また、ピストンリングの摩耗により燃焼ガスや未燃焼ガスがオイル側に入る、いわゆるガス抜けなどにより、燃料油中の硫黄分と添加剤との反応生成物が発生します。今回分析の結果では、このガス抜けにより発生する添加剤の反応生成物の濃度が比較的低濃度であることから、ピストンリングの摩耗は比較的少ないと思われます。但し、高性能なフィルタリングシステムが設置されている場合、大きなサイズの粒子は濾過により除去されることがあるため、精度の高い摩耗の確認には、フィルタリングシステムの直前で採油することも必要です。劣化が起因する粘度変化は、劣化が急激に進行した場合、粘度も急激に変化して急上昇することがあるため、状態監視は比較的短い周期で行う必要があります。なお、今後更に油劣化が進行し、油中の酸成分により金属表面が腐食して発生する腐食摩耗に進展することも考えられ、状態監視のデータによっては、更油の検討が必要になると思われます。粘度、水分が当社推奨の管理限界値を超え、全酸価、IRの結果から油が劣化している可能性が考えられます。粘度は当社推奨の管理限界値を超えています。粘度は.mm/sと新油値mm/sに比較して、粘度変化率は+％で、当社推奨の管理限界値である±％を超えています。水分は当社推奨の管理限界値を超えています。水分はppmと当社推奨の管理限界値のを超えています。全酸価は新油に比較して高い値です。全酸価は.mgKOH/gと新油値のmgKOH/g比較して高く、IRの結果、油劣化の兆候を示すカルボン酸の吸収が確認されたことから、油が劣化している可能性が考えられます。全塩基価は良好と判断します。全塩基価はmgKOH/gと当社推奨の管理限界値のmgKOH/g以上であることから、良好と判断します。IRの結果、油劣化の兆候を示すカルボン酸の吸収が確認されています。IRの結果、油劣化の兆候を示すカルボン酸の吸収が確認されています。重量汚染度はmg/mlです。重量汚染度はmg/mlです。粒度分布は以下の通りです。粒度分布は.μmにピークが確認されています。機器の潤滑状態SOAPによる油中金属濃度の結果、鉄、ニッケル、錫が検出されたものの、フェログラフィーの結果から摩耗が軽微なことが確認されています。SOAPによる油中金属濃度の結果、鉄、ニッケルが検出されています。SOAPによる油中金属濃度の結果、鉄、鉛、銅、ニッケル、油の添加剤成分である亜鉛、カルシウム、マグネシウム、外部から混入したと思われるアルミニウム、ケイ素が検出されています。SOAPによる油中金属濃度の結果、鉄、錫が検出されています。SOAPによる油中金属濃度の結果、鉄、錫、油の添加剤成分であるカルシウム、外部から混入したと思われるナトリウムが検出されています。フェログラフィーの結果は良好です。異常摩耗の早期発見パラメータであるフェログラフィーのIs値がの乗と良好の範囲にあり、潤滑状態は正常と判断します。
報告№104-0228 報告№104-0228 | 分析№104-01756 分析№104-01756 | 104-01756 | 濾過前の試料油を分析した結果、計数汚染度が前回NAS級から、今回NAS級に約年でランク上昇しました。SOAPで、銅がppm、油の添加剤成分であるリンがppm、亜鉛がppm検出されました。）汚染度の上昇摩耗粒子形態観察の結果及び光学顕微鏡写真に示すように、鉄錆・砂等が多く見られているため、汚染度が上昇した要因は、外部から混入した異物によるものと考えられました。鉄錆・砂等の異物は、通常運転中に外部から混入する可能性がないため、今回採油時に混入した可能性が高いと考えられます。又、潤滑異常の早期発見パラメータである摩耗過酷度を示すIs値が.と非常に良好の範囲にあることから、潤滑状態は良好な状態にあると判断します。）銅の検出銅の検出は、以下のことが考えられます。油の添加剤成分である亜鉛系添加剤と銅が反応して溶出する。冷却用蛇管にフィンがついていた場合、振動により摩耗する。及びの現象が同時に起こる。等が考えられます。冷却蛇管が溶解、又は、摩耗している場合、蛇管にピンホールが発生することに注意が必要です。この場合、潤滑油に水分が混入しますので、水分値の増加により確認できます。）添加剤成分の検出FBKタービンに含まれていないリン、亜鉛が検出されていることから、油名が間違っているか、異種油が混入した可能性があります。採油時には異物が混入しないように注意して採油をすることが必要です。又、今後は水分濃度の上昇に注意することと、油名が間違っているか、異種油が混入した可能性があり、診断に影響する可能性がありますので、再確認の上、状況をお知らせ下さい。
報告№107-0287 報告№107-0374 | 分析№107-01519 分析№107-01933 | 107-01933 | 濾過前の試料油を分析した結果、粘度がmm/sと新油のmm/sに比較して、粘度変化率は+％で、やや不良領域にありました。現在、ISOVGからISOVGに移行しているため異常ではなく、本試料油は継続使用可能と判断します。
|  | 113-002492 | フェログラフィーで観察された代表的な摩耗粒子は以下の通りです。シビア粒子・潤滑状態がやや厳しい凝着摩耗により発生。極微小領域で油膜切れが発生したことを示します。シビア粒子は、摩擦面が将来的に異常摩耗へ進展する可能性を示唆しているため、傾向監視が有用と思われます。詳細は、別紙傾向監視が必要な摩耗粒子をご覧ください。
報告№109-09094 報告№112-00124 | 分析№109-000916 分析№112-000495 | 112-000495_date121122 | 対象設備は継続使用可能な状態にあると判断します。但し、ちょう度が低下していたため、以下の対策を推奨します。グリースの交換ちょう度が低下し、グリースが硬化していることが確認されたことから、ギヤ歯面で油膜切れが発生することが懸念されるため、グリースを交換することを推奨します。定期的な分析凝着摩耗の進行を監視するため、定期的に分析を実施し、分析データによる摩耗の進行状況を確認することを推奨します。はフェログラフィーおよびSOAP-Tの結果から総合的に判断した結果、やや厳しい状態にあると考えられます。フェログラフィー【定性分析：摩耗粒子および摩耗形態観察】分析結果から比較的多く観察された粒子は、以下の通りでした。正常な摩耗粒子・潤滑状態が正常なマイルド摩耗により発生。黒錆・潤滑状態がやや厳しい凝着摩耗により発生。金属接触が厳しく、且つ、高い摩擦熱が発生していると考えられます。Iカップリング発光分光分析【SOAP-T】検出された金属元素から発生箇所を推定すると、以下の通りでした。鉄、鉛、クロム、ニッケル、錫・ギヤ等リン、カルシウム、アルミニウム、ナトリウム、モリブデン・添加剤、増ちょう剤、外部混入異物固形分濃度で鉄が.ppmと比較的高いことから、ギヤ歯面では金属潤滑部が局部的に油膜切れを起している可能性があるため、今後の摩耗の進行に注意が必要です。グリースの物理的性状滴点、酸価、IRの各データは良好でした。ちょう度ちょう度値と基本管理値に比較して低下し、○○管理下限値であるを超えていることから、硬化していることが分かりました。硬化したグリースを使用した場合、油分の流動性がなくなり、軸受等で良好な油膜が保持されにくくなる可能性があります。≪状態監視とパラメータ≫分析の目的および各分析のパラメータは以下の通りです。特性低下目的：グリースの分析結果から、グリースの物理的性状や劣化傾向などを確認する。酸価JISK赤外線吸収スペクトルJISKちょう度JISK滴点JISK摩耗目的：グリース中の摩耗粒子を分析する事により、回転・摺動部の潤滑状態、摩耗劣化の程度、余寿命などを解析する。摩耗診断電子顕微鏡観察JISKX線マイクロアナリシス油中金属濃度JISK≪分析結果≫特性低下酸価：良好酸価mgKOH/gは管理基本値の.mgKOH/gに比較し高くはあるものの、有機物・有機化合物試験の結果で油劣化の兆候を示すカルボン酸の吸収が見られないことから問題は無いと判断します。赤外線吸収スペクトル：良好ちょう度：要処置ちょう度値はと○○管理下限値であるを超えていました。滴点：良好滴点はと管理基本値のに比較し大きな変化はないことから問題は無いと判断します。摩耗摩耗診断：注意摩耗診断の結果、金属潤滑部が局部的に油膜切れを起して発生する黒錆が比較的多く観察されました。電子顕微鏡観察・X線マイクロアナリシス：今回は実施していません。油中金属濃度：注意油中金属濃度の結果、摩耗により発生する鉄が.ppmと比較的高い値でした。
報告№109-09136 報告№112-00459 | 分析№109-001160 分析№112-001935 | 112-001935 | 濾過前の試料油を分析した結果、摩耗粒子の形態観察で前回に比較して反応生成物と思われる粒子状物質が比較的多く観察されました。反応生成物反応生成物は、異種油が混入した場合に添加剤の反応によって発生することがあります。粘度および酸価に大きな変化は見られないことから、異種油の混入は確認されませんでした。仮設タンク等で濾過を実施している場合、仮設タンク内に残留していた油と反応して発生することも考えられます。今後、バルブ類の動作障害やフィルタおよびストレーナの目詰まりが発生することが懸念されます。これらの障害発生に対する弊害を勘案の上、可能であれば濾過を推奨します。
報告№101-4008 | 分析№101-00393 | 101-00393 | ギヤ歯面ですべり摩擦が発生していることが確認されました。但し、計数汚染度の結果、ミルに比較して、粒子数が少なく、すべり摩擦により発生した摩耗粒子は少ないと考えられました。は良好と判断します。粘度は良好と判断します。粘度はmm/sと新油値.mm/sに比較して、粘度変化率は+％で、当社推奨の管理目安である±％以内にあり、良好と判断します。水分は良好と判断します。水分はppmと当社推奨の管理目安の以下であり、良好と判断します。全酸価は良好と判断します。全酸価は.mgKOH/gと新油値.mgKOH/gに比較して、大きな変化はなく、良好と判断します。IRの結果、良好と判断します。IRの結果、IRチャートに示すように、油のスラッジであるカルボン酸の特徴吸収帯にピークが確認されてないことから、油は劣化していないと判断します。は良好と判断します。計数汚染度は良好と判断します。計数汚染度はNAS級と当社推奨の限界値のNAS級以内にありました。重量汚染度は良好と判断します。重量汚染度は.mg/mlと当社推奨の管理目安のmg/ml以下であり、良好と判断します。機器の潤滑状態ギヤ歯面ですべり摩擦が発生しています。摩耗の進行が懸念されますので、.時間経過した時点で再度採油を実施されることを推奨します。SOAPの結果は良好です。SOAPの結果、外部から混入したと思われるケイ素がppm、油の添加剤成分であるリンがppm、検出されました。D－SOAPの結果は良好です。D－SOAPの結果、ギヤ歯面の摩耗により発生した鉄がppm検出されました。フェログラフィーの結果は良好です。摩耗の過酷度を示すフェログラフィーのIs値がの乗と、減速機の潤滑油としては低くいものの、摩耗粒子の形態観察結果、μmサイズの粒子が見られることから、ギヤ歯面で、やや厳しいすべり摩擦が発生していると考えられました。
報告№104-6002 | 分析№104-00026 | 104-00026 | 初期試験を実施した結果、摩耗は安定していると判断します。これらのことは、前回に比較して、計数汚染度はランク減少し、SOAP／D-SOAPの鉄及び錫濃度に大きな変化がなく、異常摩耗の早期発見パラメータであるフェログラフィーのIs値が、.と良好の範囲にあること以上のことから判断しました。
報告№108-0387 報告№108-5079 | 分析№108-02609 分析№108-02925 | 108-02925 | 給脂後のグリースの物理的性状、軸受の潤滑状態を確認する。グリースの物理的性状グリースの物理的性状を示すちょう度を除く項目は良好です。ちょう度が当社推奨の管理上限値に到達し、新グリースのに比較して上昇しになっており、グリースが軟化していることが確認されています。今回の試料は、給脂後に採取しているものの、グリースは流動性があまりなく、給脂前のグリース部分を採取した可能性が考えられます。軟化したグリースは、漏洩や油膜切れなどが起こり、それによりベアリング軌道面で損傷が発生することが懸念されるため、グリースを再度交換されることを推奨します。軸受の潤滑状態給脂前と同様にSOAP／D－SOAPで鉄および鉛が多く検出され、フェログラフィーおよびSEM・XMAで粒子を詳細に観察した結果、μm以下の鉄、クロム、マンガンを含む粒子が観察されたものの、転がり軸受の寿命の指標となるフレーキングの発生が確認されなかったことから、本軸受は継続使用可能と判断します。尚、報告書の管理表中に示しているSOAP／D-SOAPは、グリース潤滑の場合、摩耗粒子が均一に分散していないため、測定値が大きく変動することがありますので参考値としてお考え下さい。
報告№109-09136 報告№112-00253 | 分析№109-001160 分析№112-001016 | 112-001016 | 潤滑油は継続使用可能な状態にあると判断します。粘度、全酸価、IR、RBOTの各データは良好でした。油の余寿命は、使用油の使用期間または使用時間が不明であったため、ご依頼の油の余寿命に関する検討は行えませんでした。ただし、今回の結果がmin、新油値がminであることから、使用期間を仮にヶ月間と仮定すれば余寿命は十二分にあると言えます。可能であれば、使用期間、あるいは使用時間の情報をご提供下さい。水分は良好でした。
報告№105-0270 報告№105-0270 | 分析№105-01754 分析№105-01755 | 105-01755 | 本分析結果は、試料油が適正に採油され、油中粒子が潤滑油中に平均に分散していることを前提として分析した。その結果、μm未満のマイクロフレーキングが確認されているものの、前回に比較して減少傾向を示しており、ベアリングは継続使用可能な範囲にあると判断します。計数汚染度は良好と判断します。計数汚染度はNAS級と当社推奨の管理限界値のNAS級以内にあり良好と判断します。重量汚染度はmg/mlでした。重量汚染度はmg/mlでした。機器の潤滑状態分析の結果、μm未満のマイクロフレーキングが確認されているものの、前回に比較して減少傾向を示しており、ベアリングは継続使用可能な範囲にあると判断します。SOAPの結果、摩耗により発生した鉄が検出されました。SOAPの結果、摩耗により発生した鉄が検出されました。D－SOAPの結果、摩耗により発生した鉄が検出されました。D－SOAPの結果、摩耗により発生した鉄が検出されました。フェログラフィーの結果、継続使用可能な状態にあると判断します。フェログラフィーの結果、μm未満のマイクロフレーキングが確認されているものの、前回に比較して減少傾向を示しており、ベアリングは継続使用可能な範囲にあると判断します。
報告№109-09136 | 分析№109-001160 | 112-003200 | 潤滑油および対象機器は継続使用可能な状態にあり、保守サイクルおよび手法は問題ないと判断します。但し、油中の汚染度が高いことから、将来的な摩耗進行の有無を確認するためにも傾向監視を継続することが有効です。定期的な分析定期的な分析を実施することにより、データの変化から異常の兆候を早期に発見することが可能となります。今後懸念される疲労摩耗の進行を監視するため、定期的に分析を実施することを推奨します。更油および油槽内の清掃油中の汚染度が高いことから、摩耗粒子や異物等が軸受軌道面に噛み込むことによる摩耗の進行が懸念されるため、可能であれば更油および油槽内の清掃を推奨します。新油との比較による評価を示す粘度、酸価、IRのデータは新油データを基準として評価しています。今回は油名が不明であったため判断できませんでしたが、今後評価する場合は、使用している新油を同時に分析することをご検討下さい。最適な採油方法本試料油は、機器停止中にドレンから採油されているため、分析データが高濃度に出ていると推定されます。正確なデータによる診断を行うためにも、今後の採油は、極力運転中もしくは停止直後の油槽中層部から実施されることを推奨します。フェログラフィーおよびSOAP/D-SOAPのデータから総合的に解析した結果、継続使用は可能ですが、機器の機能を保持するためにも傾向管理が有用と考えます。フェログラフィー【定量分析：Is値】Is値は異常摩耗の早期発見パラメータのつで、摩耗程度を定量化するために用います。今回のIs値はの乗と、高い値でした。フェログラフィー【定性分析：摩耗粒子および摩耗形態観察】分析結果から比較的多く観察された粒子は、以下の通りでした。疲労摩耗粒子・繰返し応力を受けて発生。鉄錆、砂等・外部から混入したと考えられます。Iカップリング発光分光分析【SOAP/D-SOAP】検出された金属元素から発生箇所を推定すると、以下の通りでした。鉄、鉛、銅、アンチモン、ニッケル、錫・軸受等モリブデン・添加剤リン、カルシウム、バリウム、アルミニウム、ケイ素、ナトリウム・外部混入異物計数汚染度計数汚染度はNAS級以上と当社推奨の管理限界値を超えていました。水分は.ppmと当社推奨の管理限界値の以下にあり、良好と判断します。潤滑油の劣化状態粘度粘度は.mm/sと新油カタログ値.mm/sに比較して、粘度変化率は+.％であり、当社推奨の管理限界値である±％以内にあり、良好と判断します。酸価は.mgKOH/gでした。IRの結果で、油劣化の兆候を示すカルボン酸の吸収ピークが確認されていないことから、良好と判断します。IRIRの結果、油劣化の兆候を示すカルボン酸の吸収ピークが確認されていないことから、良好と判断します。
報告№103-0049 | 分析№103-00650 | 103-00650 | 分析の結果、フェログラフィーを除く項目は良好でした。フェログラフィーの結果、摩耗過酷度を示すIs値はと良好の範囲にあるものの、摩耗粒子形態観察で摩擦熱が高い場合に発生する球状粒子、局部的に高温・高圧になっている場合に発生するフリクションポリマが見られました。球状粒子は、異常の兆候を示す形態のパラメータで、この摩耗粒子が発生する場合、潤滑状態に注意が必要です。球状粒子の発生原因は、一般に、溶接工事、溶接作業などによる溶接スパッタの混入、電食による発生、厳しい金属接触による摩耗、が考えられます。発生原因が、の溶接スパッタの混入であれば、今後増加しないと思われますが、が考えられる場合は、原因を取り除かなければ球状粒子は増加すると考えられますので、ヶ月以内に再度分析を実施し、この球状粒子が増加の有無を確認されることを推奨します。念のため、主機の起動時、停止時の温度チャートから軸受温度が微妙に変化しているか、いないかの確認をされるよう推奨します。尚、繊維が多く見られていることから配管に堆積していた汚染物を採取するなど採油方法が不適切である可能性もありますので、採油方法をお知らせ下さい。
報告№109-09136 報告№111-00053 | 分析№109-001160 分析№111-000285 | 111-000285 | 更油からの使用時間をもとに潤滑油の余寿命を評価したところ、潤滑油は次回定検まで使用可能と判断できました。次回定検時に更油を実施しない場合は、酸化安定度を知るための分析を実施し、余寿命を確認することを推奨します。酸化安定度はminであり、当社推奨の管理限界値のmin以上であることから、良好と判断します。
報告№109-09136 報告№114-00141 | 分析№109-001160 分析№114-000448 | 114-000448 | 潤滑油は物理的性状、汚染状態が良好の範囲にあることから、継続使用可能な状態にあると判断します。軸受は継続使用可能な状態にあると判断します。但し、今後の摩耗推移を確認するためにも傾向監視を継続することが有効です。定期的な分析今後のフレッティング摩耗の推移を監視するため、定期的な分析実施を推奨します。分析項目の追加次回の分析では、今回の分析項目にSOAP/D-SOAPを追加し、軸受メタルの摩耗進行状況を確認することを推奨します。異常摩耗の早期発見のパラメータであるIs値は、前回のレベルからレベルに低下しており、正常です。但し、潤滑部の摩耗が認められたため、定期的に潤滑油分析を実施し、摩耗推移を監視することが有用と考えます。フェログラフィーで観察された代表的な粒子は、以下の通りです。赤錆・フレッティングにより発生。フレッティングの発生要因は、スラストランナー固定部やスラストメタル台金部の鉄系材料が接合されたり、勘合されたりする部分から発生します。フレッティングによる赤錆が少量発生しても直ちに異常ではありませんが、場合によっては、発生した赤錆が軸受摺動面に噛み込み、摩耗を進行させる場合があります。前回に比較して計数汚染度はNAS級からNASにランク低下し、良好です。重量汚染度は.mg/mlから.mg/mlに増加しているものの、当社推奨の管理限界値以下であり良好です。粘度、水分、酸価、IR、RBOTの各データは良好です。
報告№109-09136 報告№110-00249 | 分析№109-001160 分析№110-000959 | 110-000959 | は、摩耗粒子の形状、材質、サイズを判断パラメータに摩耗の発生箇所や原因、厳しさなどをフェログラフィー法およびIカップリング発光分光分析法による油中金属濃度で評価します。特に、フェログラフィー法により摩耗粒子をサイズ毎に配列・数値化して求めるIs値は、異常摩耗を早期発見するパラメータであり、また粒子の表面形状は摩耗の原因を知るパラメータにもなります。本試料油を発光分光分析のD－SOAP法により分析した結果、潤滑油中から鉄、錫、アンチモンが検出されました。検出された金属は、粒子の観察結果から金属潤滑部が局部的に油膜切れを起して発生するシビア粒子と、金属接触が厳しく、且つ摩擦熱が高い場合に発生する球状粒子でした。本試料油は、ドレンから採油されているにもかかわらず汚染度がNAS級と比較的清浄であり、また異常摩耗の早期発見パラメータのIs値ものマイナス乗と潤滑状態が良好の範囲を示し、さらに転がり軸受の寿命の指標となるフレーキングが発生していないことから、軸受は継続使用可能な状態にある判断できます。但し、摩耗粒子の中には、異常摩耗の兆候を示す形態として注意が必要な球状粒子が観察されていることから、今後の管理には注意が必要です。転がり軸受の潤滑油に球状粒子が観察された場合、その発生原因は、一般に、溶接工事、溶接作業などによる溶接スパッタの混入厳しい金属接触による摩耗が考えられます。球状粒子の発生原因が、の溶接スパッタの混入であれば、今後増加しないと思われますが、が考えられる場合は、原因を取り除かなければ球状粒子は増加すると考えられます。潤滑油膜に混入した外部混入の異物や潤滑摺動部で発生した摩耗粒子は、摩耗を促進させ、或いは摩擦係数を上昇させるなど、潤滑状態に悪影響を与える因子であり、そのため油中異物の粒子数と重量は潤滑状態を評価するパラメータとして使用します。油中の粒子数を計測した結果、計数汚染度はNAS級でした。この汚染度は、新油の汚染度と同等かそれ以上に清浄な状態であり、また、重量汚染度もmg/mlと良好の範囲にあることから、潤滑状態への影響はなく、正常な潤滑状態にあることが確認されました。は、油の粘度、油中のスラッジの発生量を判断パラメータに、粘度、全酸価、IR、RBOTで評価します。分析の結果、油の粘性を示す粘度は、mm/sと新油値.mm/sに比較した粘度変化率は-.％とほぼ変化はなく、油中のスラッジの発生量を示す全酸価は、新油値のに比較して大きな変化のない.mgKOH/gと劣化は見られず、さらにはIRの結果でも油が劣化した場合に発生するカルボン酸の発生も確認されず、酸化防止剤の残存量を示すRBOTは、限界値minに比較して、十分に残量があるminであった以上のことから、潤滑油の劣化は確認されませんでした。潤滑油および軸受は継続使用可能な状態にあるものの、以下の対策が必要です。今後、凝着摩耗の進行を監視するため、定期的に分析を実施し、摩耗の進行状況を確認することを推奨します。次回採油時期は、理論的に求めると最短で約時間となります。この時間は、油中汚染物が均一になるために必要とする時間であり、この時間を経過すれば、再分析の結果から潤滑状態の傾向を確認することが可能となります。理論時間を参考に次回採油時期を検討されることを提案します。
報告№108-5071 報告№110-00727 | 分析№108-02721 分析№110-003379 | 110-003379 | 潤滑油は粘度の低下の低下が確認されており、摩耗が発生する可能性がありますので、以下の対策を推奨します。更油の検討粘度が低下していたことから、今後適正な粘度範囲で使用していない場合、ギヤ歯面やベアリング軌道面で油膜切れが発生し、摩耗が進行することが懸念されるため、早めの更油の検討を推奨します。分析結果粘度が低下していました。粘度粘度はmm/sと新油値mm/sに比較して、粘度変化率は-％で、当社推奨の管理限界値である±％以内にあるものの、低下していました。泡立ち試験泡立ち試験は-と新油に比較して変化はないことから、良好と判断します。水分は.と当社推奨の管理限界値の以下であり、良好と判断します。全酸価全酸価はmgKOH/gと新油値mgKOH/g以下であり、良好と判断します。
報告№108-0227 報告№110-00736 | 分析№108-01664 分析№110-003455 | 110-003455 | SOAPの結果で鉄が微量検出されたものの、異常摩耗の早期発見パラメータであるフェログラフィーのIs値がのマイナス乗と良好でした。尚、前回に比較してSOAPの結果で油の添加剤成分であるリンがppmからppmに減少していました。リンは、極圧添加剤の成分であり、リン濃度の低下は極圧添加剤が消耗していることを示しますが、昨年月に更油を実施しており、油種が変更された可能性があります。仮に油種の変更が無かった場合、極圧添加剤の減少と考えられますので、今後ギヤ歯面で金属同士が接触して発生する凝着摩耗が発生し、ギヤ歯面の摩耗速度が加速することが懸念されます。前回に比較して計数汚染度はNAS級からNAS級にランク減少し、良好でした。分析結果は良好と判断します。計数汚染度計数汚染度はNAS級と当社推奨の管理限界値のNAS級以内にあり、良好と判断します。重量汚染度はmg/mlでした。機器の潤滑状態前回に比較して油の添加剤成分であるリンが減少していました。SOAPSOAPの結果、摩耗により発生する鉄、油の添加剤成分であるリンが検出されました。D－SOAPD－SOAPの結果、摩耗により発生する鉄が検出されました。フェログラフィー異常摩耗の早期発見パラメータであるフェログラフィーのIs値がのマイナス乗と良好の範囲にあることから、潤滑状態は正常と判断します。軸受は継続使用可能な状態にあると判断します。但し、使用している油名と極圧添加剤の濃度とが一致しないことから油名の再確認を推奨します。
報告№104-4548 報告№104-0236 | 分析№104-01752 分析№104-01779 | 104-01779 | B石膏サイロスイープ減速機の潤滑油を分析し、トライボ診断を実施しました。その結果、以下の通りでした。減速機の潤滑状態減速機の潤滑状態を知るためフェログラフィー及びSOAP／D-SOAPを実施しました。その結果、ギヤ歯面及び銅を使用した箇所で、やや厳しい金属接触が発生していることが確認されました。D-SOAPの鉄濃度と油量リットルから計算によって求めた摩耗体積はmmとなります。減速機の構造、各ギヤのモジュール、歯数、歯幅、初期のバックラッシ等の情報が確認できれば、計算によってもとめた摩耗体積からこれまでのバックラッシ増加量を求め、更に、バックラッシ増加量を設計許容値に照合することで減速機の点検要否を検討することが可能となります。非分解による設備診断を推進するために是非、これらの情報をご提供下さい。尚、ギヤ歯面や、その他摺動箇所で、厳しい金属接触が認められており、今後さらに摩耗が進行することが懸念されます。摩耗の進行を把握するには定期的な分析による傾向監視を実施することを推奨します。傾向監視のための採油周期の検討には、回転数、濾過システムの有無および仕様等が必要ですのでこれらの内容をご提示下さい。潤滑油の劣化潤滑油の劣化状況を確認するため、全酸価及びIRを実施しました。その結果、全酸価が.mgKOH/gと新油値の.mgKOH/g以内にあり、且つ、IRの結果、新油のスペクトルに比較して変化がないことから、この油は継続使用可能と判断します。
報告№108-06564 報告№108-06564 | 分析№108-003793 分析№108-003793 | 108-003793 | 今回の採油は、対象設備停止中にドレンバルブから実施しているため、別紙油中粒子の沈降の影響に示すように、沈降の影響を受けて分析データが高濃度に出る可能性があります。今回の分析は、以上のことを踏まえて結果を検討します。分析の結果、異常摩耗の早期発見パラメータであるフェログラフィーのIs値がの乗と高く、摩耗粒子診断で異物の噛み込みなどで発生する切削粒子、金属接触が厳しい場合に発生するシビア粒子がやや多く観察されたことから、摩耗形態は切削摩耗と凝着摩耗が混在していることが分かりました。観察された摩耗形態の中で切削摩耗は、異物が混入していない状態に比較して摩耗進行速度が速く注意が必要です。転がり軸受でこの摩耗形態が発生した場合、寿命が分の程度に低下することも知られています。今後、転がり軸受の寿命の指標となるフレーキングに進展することが懸念されるため、定期的に分析を実施し、摩耗の進行状況を確認されることを推奨します。次回分析の時期を理論的に求めたところ、最短で約時間となりますので、時間以上経過した時点で採油を実施すれば、潤滑状態を評価することが可能となります。この時間を参考に次回分析時期を検討されることを併せて推奨します。水分の増加水分が.ppmと当社推奨の管理限界値を超えていました。今回の採油箇所がドレンバルブであることから、ドレン配管分を廃油していなければ、ドレン配管内に溜まっていた水分を採取した可能性があります。仮に廃油をドレン配管分実施していたとすると油槽底部で水が溜まっており、今後錆が発生することが懸念されるため、水分除去を推奨します。水分は当社推奨の管理限界値を超えています。粘度は良好と判断します。粘度はmm/sと新油値mm/sに比較して、粘度変化率は+％で、当社推奨の管理限界値である±％以内にあり、良好と判断します。水分は当社推奨の管理限界値を超えています。水分は.ppmと当社推奨の管理限界値のを超えています。全酸価は良好と判断します。全酸価は.mgKOH/gと新油値.mgKOH/gに比較して高い値を示しているものの、IRの結果、油劣化の兆候を示すカルボン酸の吸収が確認されていないことから、良好と判断します。IRの結果、良好と判断します。IRの結果、油劣化の兆候を示すカルボン酸の吸収が確認されていないことから、良好と判断します。但し、水分濃度がやや高いことから、水分の吸収が確認されています。計数汚染度は測定不能となっています。計数汚染度は測定不能となっています。計数汚染度は水分の影響でセンサーエラーを起こして、測定不能となっています。重量汚染度は良好と判断します。重量汚染度は.mg/mlと当社推奨の管理限界値のmg/ml以内にあり、良好と判断します。粒度分布は以下の通りです。粒度分布は.μmにピークが確認されています。機器の潤滑状態摩耗粒子診断の結果、異物の噛み込みなどで発生する切削粒子、金属接触が厳しい場合に発生するシビア粒子がやや多く観察されています。SOAPによる油中金属濃度の結果、良好です。SOAPによる油中金属濃度の結果、油の添加剤成分であるリン、外部から混入したと思われるケイ素が検出されています。SOAPによる油中金属濃度の結果、鉄が検出されています。SOAPによる油中金属濃度の結果、鉄、外部から混入したと思われるカルシウム、ナトリウムが検出されています。摩耗粒子診断の結果、異物の噛み込みなどで発生する切削粒子、金属接触が厳しい場合に発生するシビア粒子がやや多く観察されています。異常摩耗の早期発見パラメータであるIs値がの乗と高く、摩耗粒子の形態観察の結果、異物の噛み込みなどで発生する切削粒子、金属接触が厳しい場合に発生するシビア粒子がやや多く観察されています。SEM・XMAの結果、鉄、クロム、マンガンを含む粒子が観察されています。摩耗粒子診断で観察された粒子をSEM・XMAで詳細に観察した結果、鉄、クロム、マンガンを含む粒子が観察されています。
報告№103-0228 | 分析№103-02208 | 103-02208 | 分析の結果、摩耗粒子形態観察で切削粒子がやや多く観察されました。切削摩耗は、摩耗進行速度が速く注意が必要です。今後、更に摩耗が進行する場合があるため、ヶ月以内に再度分析を実施し、摩耗の進行状況を確認されることを推奨します。これらのことは、異常摩耗の早期発見パラメータであるフェログラフィーのIs値が、.と良好の範囲にあるものの、摩耗粒子形態観察で、金属表面の微小突起、異物の噛み込みにより発生する切削粒子がやや多く観察されたことD－SOAPで、メタルの主成分である鉛が、錫が検出されたこと以上のことから判断しました。尚、軸受の使用限界を推定するために必要ですから、軸受の直径及び幅、油量、回転数をお知らせ下さい。
報告№101-0109 | 分析№101-00963 | 101-00963 | 本試料油は、機器停止中にドレンバルブから採油を実施しており、ドレン配管や油槽底部の汚染粒子を採取している可能性があります。従って、循環中の潤滑油中金属濃度より、高濃度になっている可能性が高いことを考慮してデータを解析しました。軸受軌道面や転動面に異物の噛み込みにより損傷が発生していることが想像されます。この損傷が起点となる表面起点型剥離が発生することが懸念されますので、定期的に分析を実施し、疲労摩耗の進行状況を確認されることを推奨します。粘度は新油値との比較が必要です。粘度は.mm/sとVG規格の油種を使用している場合、規格内にあり良好と判断できますが、新油値との比較が必要であり、貴発電所で使用している新油をご提供ください。水分は良好と判断します。水分はppmと当社推奨の管理目安内にあり、良好と判断します。全酸価は新油値との比較が必要です。全酸価は.mgKOH/gでした。全酸価は新油値との比較が必要であり、貴発電所で使用している新油をご提供ください。IRは良好と判断します。IRチャートに示すように油劣化の兆候を示すカルボン酸が確認されないことから良好と判断します。計数汚染度は良好です。計数汚染度はNAS級と当社推奨の管理目安内にあり良好と判断します。重量汚染度は良好です。重量汚染度は.mg/mlと当社推奨の管理目安内にあり良好と判断します。機器の潤滑状態SOAPの結果、ケイ素がppm検出されました。SOAPの結果、砂やシリコングリースの混入と思われるケイ素がppm検出されました。又、油の添加剤成分であるリンがppm、亜鉛がppm検出されました。D－SOAPの結果、軸受の摩耗により発生した鉄が検出されました。D－SOAPの結果、軸受の摩耗により発生した鉄が、油の添加剤成分により発生した亜鉛が、外部から混入したカルシウムが検出されました。フェログラフィーの結果、異物の噛み込みにより発生した摩耗が確認されました。摩耗の過酷度を示すフェログラフィーのIs値がの乗とやや高い値を示していました。摩耗粒子の形態観察の結果、異物の噛み込みにより発生した切削粒子が多く見られました。このことから、軌道面や転動面に異物の噛み込みにより損傷が発生していることが想像されます。この損傷が起点となって、表面起点型の剥離が進行することが懸念されますので、今後定期的に分析を実施、疲労摩耗の進行状況を確認されることを推奨します。
報告№106-6023 報告№106-8004 | 分析№106-00388 分析№106-00643 | 106-00643 | 前年度の分析の結果、フェログラフィーで球状粒子が多く観察された。球状粒子が多く観察されたため、追跡調査を実施する。分析の結果、前回と同様に摩耗粒子形態観察で摩擦熱が高い場合に発生する球状粒子が観察されました。球状粒子は、異常の兆候を示す形態のパラメータで、この摩耗粒子が発生する場合、潤滑状態に注意が必要です。球状粒子の発生原因は、一般に、溶接工事、溶接作業などによる溶接スパッタの混入、厳しい金属接触による摩耗、が考えられます。観察された球状粒子の数量が前回に比較して変化がないことから、球状粒子の発生原因はの溶接スパッタと考えられます。又、その他の各データに大きな変化はないことから、この油は継続使用可能であり、潤滑状態も正常な状態にあることが確認されました。
報告№109-09136 報告№110-00685 | 分析№109-001160 分析№110-003198 | 110-003198 | Iカップリング発光分光分析供試のグリースを分析した結果、検出された金属元素は、油中金属濃度の結果表に示すように、鉄、銅、アンチモン、ニッケル、錫、リン、亜鉛、カルシウム、バリウム、アルミニウム、ナトリウム、マグネシウムでした。これらの検出された金属元素から発生箇所を推定すると鉄、銅、アンチモン、ニッケル、錫・軸受等亜鉛、バリウム、リン・グリース添加剤カルシウム、アルミニウム、ナトリウム、マグネシウム・増ちょう剤であると思われます。このうち、機械部品が摩耗したと思われる元素はのグループです。フェログラフィー摩耗粒子の形態で比較的多く観察された粒子は、潤滑状態が正常な場合に発生する摩耗粒子とでした。このような摩耗粒子が観察された場合には、潤滑部では正常なマイルド摩耗が発生していることが分かります。グリースの物理的性状IRの結果、新グリースのIRスペクトルと一致しない箇所が確認されました。異種グリースの混入または油名の誤りなどが考えられます。軸受は継続使用可能な状態にあると判断します。但し、異種グリースの混入の有無、油名を再度確認することを推奨します。
報告№109-09136 報告№112-00132 | 分析№109-001160 分析№112-000532 | 112-000532 | 潤滑油は継続使用可能な状態にあると判断します。但し、今後は障害予防を目的に以下の対策を推奨します。追加分析消泡性能が低下した場合、ギヤ歯面での油膜形成に影響が出て摩耗が進展することがありますので、フェログラフィーおよびSOAP-Tを追加して摩耗により発生する油中金属濃度や潤滑状態を確認することを推奨します。泡立ち試験泡立ち試験の結果は、-と新油値が-であるのに比較して高い値となっていたことから、消泡性能が低下していることが分かりました。今後の使用状況によっては油の酸化劣化が進行したり、ギヤ歯面およびベアリング軌道面で油膜切れが発生したりする場合があるため、消泡剤の添加による消泡性能の改善など何らかの対応が必要になると思われます。分析結果泡立ち試験の結果、消泡性能が低下していることが確認されました。粘度粘度は.mm/sと新油値.mm/sに比較して、粘度変化率は-.％で、当社推奨の管理限界値である±％以内にあり、良好と判断します。泡立ち試験泡立ち試験は-と新油に比較して高い値でした。水分は.ppmと当社推奨の管理限界値の以下であり、良好と判断します。酸価はmgKOH/gと新油値mgKOH/g以下にあり、良好と判断します。
報告№104-0180 | 分析№104-01334 | 104-01334 | 分析の結果、軸受メタルとオイルリングの摩耗が確認されました。今後、オイルリングの動きが悪く、油の供給量が減少し、油膜切れが発生する可能性がありますので、巡視時にオイルリングの動作状況を確認されると共に、～ヶ月後に再分析を実施し、摩耗の進行状況を確認されることを推奨します。これらのことは、フェログラフィーの摩耗粒子形態観察の結果、金属接触が厳しい場合に発生するシビア粒子、銅合金が多く観察されたことSOAPの結果、メタルの主成分である鉛がppm、オイルリングの主成分である銅がppm、D－SOAPの結果、メタルの主成分である鉛がppm、錫が、オイルリングの主成分である銅がppm検出されたこと以上のことから判断しました。尚、軸受の使用限界を推定するため、軸受の直径及び幅、油量、回転数、軸受メタルの種類をお知らせ下さい。
報告№106-6023 報告№106-6026 | 分析№106-00388 分析№106-00624 | 106-00624 | 初期試験を実施した結果、前回から計数汚染度がランク上昇し、僅かに摩耗の進行が認められますが、増加割合は僅かで摩耗が安定期に入りつつあると思われました。このことを確認するため、夏期ピーク前に精点Bを実施することを推奨します。これらのことは、前回に比較して、計数汚染度はランク上昇したことD-SOAPの錫濃度が増加したこと異常摩耗の早期発見パラメータであるフェログラフィーのIs値がと良好の範囲にあること以上のことから判断しました。
報告№109-09136 報告№113-00042 | 分析№109-001160 分析№113-000118 | 113-000118 | 潤滑油は継続使用可能な状態にあると判断します。分析結果粘度粘度はmm/sと新油値.mm/sに比較して、粘度変化率は-.％で、当社推奨の管理限界値である±％以内にあり、良好と判断します。泡立ち試験泡立ち試験は-と新油値-に比較して大きな変化はなく、良好と判断します。水分は.と当社推奨の管理限界値の以下であり、良好と判断します。酸価は.mgKOH/gと新油値.mgKOH/gに比較して高いものの、IRの結果で油劣化の兆候を示すカルボン酸の吸収が確認されていないことから、良好と判断します。
報告№108-8028 報告№108-8028 | 分析№108-03818 分析№108-03818 | 108-03818 | トライボ診断を実施し、汚染度、潤滑状態を確認する。分析の結果、摩耗の安定が確認されたことから、現在のところ、転がり軸受およびギヤは継続使用可能と判断します。これらのことは、前回に比較して計数汚染度はランク増加したものの、SOAPの鉄および銅濃度に変化がないこと摩耗粒子診断の結果、異常摩耗の早期発見パラメータであるIs値がの乗と良好の範囲にあり、μm以下の鉄系摩耗粒子が観察されたこと以上のことから判断しています。トライボ診断では、バックラッシの増加量を分析結果から計算できますので、構造が確認できる図面、ギヤの形式、歯形、モジュール、歯数、回転数、減速比、歯幅をお知らせ下さい。計数汚染度は良好と判断します。計数汚染度は良好と判断します。計数汚染度はNAS級と当社推奨の管理限界値のNAS級以内にあり、良好と判断します。重量汚染度はmg/mlとなっています。重量汚染度はmg/mlとなっています。機器の潤滑状態摩耗粒子診断の結果、μm以下の鉄系摩耗粒子が観察されています。SOAPによる油中金属濃度の結果、良好です。SOAPによる油中金属濃度の結果、銅、油の添加剤成分であるリンが検出されています。SOAPによる油中金属濃度の結果、良好です。SOAPによる油中金属濃度の結果、鉄、銅、外部から混入したと思われるカルシウム、ナトリウムが検出されています。摩耗粒子診断の結果、μm以下の鉄系摩耗粒子が観察されています。摩耗粒子診断の結果、異常摩耗の早期発見パラメータであるIs値がの乗と良好の範囲にあり、μm以下の鉄系摩耗粒子が観察されています。
報告№105-0402 | 分析№105-02644 | 105-02644 | トライボ診断により、機器軸受の潤滑状態、潤滑油の劣化状態を診断することを目的としました。分析の結果、本軸受は継続使用可能な範囲にあると判断します。但し、摩耗粒子には、外部から混入した鉄錆が観察されており、今後これらの異物が軸受摺動面に噛み込んで進行する摩耗に注意する必要があります。異物混入による摩耗進行の確認は、ヶ月以内を推奨します。このことは、D-SOAPで転がり軸受の摩耗により発生する鉄が検出されたものの、僅かであること計数汚染度がNAS級と良好の範囲にあることフェログラフィーの結果、異常摩耗の早期発見パラメータであるIs値がと良好の範囲にあるものの、外部から混入した鉄錆が観察されたこと以上のことから判断しました。
報告№105-0410 報告№105-0410 | 分析№105-02690 分析№105-02690 | 105-02690 | 分析の結果、全てのデータが良好であることから、本試料油は継続使用可能であり、軸受の潤滑状態も正常と判断します。この油は継続使用可能と判断します。粘度は良好と判断します。粘度はmm/sと管理限界値以内にあり、良好と判断します。水分は良好と判断します。水分はと管理限界値の以下にあり、良好と判断します。全酸価は良好と判断します。全酸価は.mgKOH/gと新油データの以内にあり、良好と判断します。IRは良好と判断します。IRの結果、油劣化の兆候を示すカルボン酸の吸収が確認されていないことから、継続使用可能な状態にあると考えられます。計数汚染度、重量汚染度、共に良好と判断します。計数汚染度は良好と判断します。計数汚染度はNAS級と当社推奨の管理限界値のNAS級以内にあり良好と判断します。重量汚染度は良好と判断します。重量汚染度は.mg/mlと当社推奨の管理限界値のmg/ml以内にあり良好と判断します。機器の潤滑状態フェログラフィーの結果、異常摩耗の早期発見パラメータであるIs値が.と良好の範囲にあり、潤滑状態は良好と判断します。SOAPは良好と判断します。SOAPの結果、摩耗により発生する鉄および錫が検出されていないことから良好と判断します。尚、油の添加剤成分であるリンが検出されました。D－SOAPは良好と判断します。D－SOAPの結果、摩耗により発生する鉄および錫が検出されていないことから良好と判断します。フェログラフィーの結果、継続使用可能な状態にあると判断します。フェログラフィーの結果、異常摩耗の早期発見パラメータであるIs値が.と良好の範囲にあることから、継続使用可能な状態にあると判断します。
報告№109-09094 報告№111-00372 | 分析№109-000870 分析№111-001717 | 111-001717 | は良好と判断します。尚、RBOTがminと新油値のminに比較してmin減少していました。このまま継続使用した場合、この減少傾向から限界値に到達するのは、別紙図RBOTの減少傾向に示すように年月と推定されました。残りの継続使用期間は、約年ヶ月であると予測されます。潤滑油は継続使用可能な状態にあると判断します。≪状態監視とパラメータ≫分析の目的および各分析のパラメータは以下の通りです。特性低下目的：油の分析結果から、や劣化傾向ならびに添加剤の消耗程度、残存寿命などを確認する。粘度JISK全酸価JISK赤外線吸収スペクトルJISK酸化安定度試験JISK汚染目的：油の分析結果から、砂塵あるいは水・異種油などによるや、異物混入の有無を確認する。水分JISK計数汚染度JISB重量汚染度JISB光学顕微鏡観察摩耗目的：油中の摩耗粒子を分析する事により、回転・摺動部の潤滑状態、摩耗劣化の程度、余寿命などを解析する。摩耗診断電子顕微鏡観察JISKX線マイクロアナリシス油中金属濃度JISK≪分析結果≫特性低下粘度：良好粘度値mm/sの新油値mm/sに対する変化率は+.％であり、当社推奨の管理限界値±％以内に留まっています。全酸価：良好全酸価.mgKOH/gは新油値の.mgKOH/g以内にあることから問題は無いと判断します。赤外線吸収スペクトル：良好酸化安定度試験：良好酸化安定度試験の結果、数値minは当社推奨の管理限界値min以上に留まっており、現時点での使用は可能と判断します。汚染水分：良好水分値.ppmは当社推奨の管理限界値以内に留まっています。計数汚染度：今回は実施していません。重量汚染度：今回は実施していません。光学顕微鏡観察：今回は実施していません。摩耗摩耗診断電子顕微鏡観察・X線マイクロアナリシス：今回は実施していません。油中金属濃度：今回は実施していません。
|  | 100-02342 | 一方、SOAPの銅濃度がppmと前回のppmに比較して、若干減少しているものの、依然として高い状態にありました。別添資料鉱油の酸化に対する金属触媒の影響に示す通り、この銅は非常に強力な油の酸化触媒となり、劣化を進行させます。更に、油の劣化により、油中の酸成分が増大し、メタル表面を腐食する、いわゆる腐食摩耗が発生し、軸受焼損等の障害に進展する可能性がありますので、早急に更油を実施されることを推奨します。尚、軸受メタルの主成分である錫が検出されていることから、メタルの摩耗が発生していることが確認されました。この摩耗の原因が、腐食摩耗による場合、更油を実施しても、メタル表面は荒れたままであり、摩耗が進行しつづけることが懸念されるため、更油後に週間、ヶ月、ヶ月の回分析を実施し、摩耗の進行状況を確認されることを推奨します。
報告№108-5029 報告№108-5029 | 分析№108-00961 分析№108-00961 | 108-00961 | トライボ診断の結果、潤滑油の基本特性、摩耗、汚染について以下のことが分りました。基本特性油の基本特性としての粘度、水分の各データは良好の範囲にありました。全酸価が.mgKOH/gと新油値.mgKOH/gに比較して高い値であるものの、IRの結果で油劣化兆候を示す成分が確認されていないことから、本試料油継続使用可能と判断します。摩耗状態油中摩耗粒子の観察結果から、μm未満の鉄系摩耗粒子が多く観察されました。SOAPで鉄および銅が検出されたことから、シリンダ摺動面および銅を使用した箇所で摩耗が発生していると考えられました。弊社では、潤滑状態の過酷度を知るパラメータとして、摩耗粒子を測定し定量化するIs値を適用しています。今回、このパラメータによる評価をした結果、本試料の潤滑状態は正常であることが分かりました。汚染状態計数汚染度は良好と判断しますが、重量汚染度は高い値でした。本試料油の採油は、対象機器が長期停止中の作動油タンクから採取しており、潤滑状態や汚染状態を知るパラメータの油中粒子は、そのほとんどが沈降していたと推定されます。そのため、計数汚染度は分析結果がNAS級になったと推定されます。分析データでは、計数汚染度が良好となっているのは、この沈降の影響によるものと推定されます。しかし、重量汚染度は非常に高く、弊社のこれまでの経験では、この重量汚染度であれば、特に低温状態になっている冬季の始動時などに、精密な電磁弁の固着現象やスティック現象などが発生する可能性が高いと思われます。尚、SOAPで摩耗により発生した鉄および銅、油の添加剤成分であるリン、亜鉛、カルシウムが検出され、更にフィルタ表面の異物観察では、表面が茶褐色なっていたことから、重量汚染度が高い要因は、シリンダ摺動面および銅を使用した箇所の摩耗、油の添加剤成分の析出によるものと思われます。総合判断重量汚染度が高いことから、更油・濾過を実施する必要があります。機器は、油の添加剤成分の析出が増加することでバルブ類の動作障害やフィルタ及びストレーナなどの目詰まりが発生することが懸念されるため、注意が必要です。採油後の再分析の採油周期は、油量、ポンプと吐出量、ラインフィルタの精度により計算出来るため、これら情報の提供により計算しますので、計算が必要な場合はは弊社担当者に連絡をお願いします。
報告№109-09249 報告№111-00162 | 分析№109-001747 分析№111-000835 | 111-000835 | 潤滑油は継続使用可能な状態であり、また運転中における潤滑状態も正常であったものと判断します。本試料油は、汚染や摩耗に関するデータが異常として出やすいドレンプラグから採油されたにもかかわらず、分析結果の全ての分析項目の値が当社推奨の管理基準値を満たしており、新油分析値との比較結果も問題となる値はありませんでした。分析結果特性低下特性低下に係るパラメータの分析結果は良好と判断します。粘度粘度はmm/sと新油値mm/sに対する粘度変化率は-％で、当社推奨の管理限界値である±％以内にあり、良好と判断します。全酸価添加タービン油の全酸価は、油メーカによって初期値が違うため統一した管理基準を設定するのが困難であることから、当社では管理限界値を設定しておらず、新油分析値との比較及び他の分析項目の結果より全酸価の状態判断を行います。その結果、全酸価はと新油値.mgKOH/gに比較して若干高くなっていますが、IRチャートに示すように劣化の兆候として現れるカルボン酸などの有機物・有機化合物の発生が確認されていないことから、良好と判断します。酸化安定度酸化安定度はminであり、当社推奨の管理限界値のmin以上であることから良好と判断します。有機物・有機化合物有機物・有機化合物は、IRチャートによる新油分析値との比較の結果、cm-付近に劣化の兆候を示すカルボン酸の吸収が確認されていないことから、良好と判断します。色相はL.であり、新油値のL.に比較して大きな変化はないことから、良好と判断します。汚染に係るパラメータの分析結果は、汚染粒子数はやや高い値でした。水分はであり、当社推奨の管理限界値の以下であることから良好と判断します。汚染粒子数はNAS級であり、当社推奨の管理限界値のNAS級以内であるものの、やや高い値でした。汚染度物重量はmg/mlであり、当社推奨の管理限界値のmg/ml以内であることから良好と判断します。摩耗フェログラフィーによる摩耗粒子の観察の結果、潤滑状態が正常な場合に発生する摩耗粒子、外部から混入したと思われる鉄錆、砂等が比較的多く観察されました。異常摩耗の早期発見パラメータであるフェログラフィーのIs値がの乗と高く、摩耗粒子の形態観察の結果、潤滑状態が正常な場合に発生する摩耗粒子、外部から混入したと思われる鉄錆、砂等が比較的多く観察されました。金属濃度SOAP法により金属濃度を測定した結果、潤滑箇所で発生する金属接触によって検出される鉛がppm、外部から混入したと思われるリンがppm、ケイ素がppm検出されました。金属濃度酸溶解法により金属濃度を測定した結果、潤滑箇所で発生する金属接触によって検出される鉄が、鉛が、銅が、錫が、外部から混入したと思われる亜鉛が、カルシウムが、ナトリウムが検出されました。
報告№109-09136 報告№112-00561 | 分析№109-001160 分析№112-002318 | 112-002318_date130318 | 分析の結果、潤滑油の劣化はなく、継続使用可能な状態にあると判断します。但し、潤滑油は水分およびカルシウム化合物がやや高い濃度であることから、以下の対策を推奨します。対象設備分析の結果、対象設備は継続使用可能な状態にあると判断します。但し、将来的な摩耗進行の有無を確認するためにも傾向監視を継続することが有効です。次回点検でピストンリングの点検当該機の油中からカルシウム化合物が非常に高い濃度で検出されたため、この化合物がコンロッドメタルやクランクメタルの摩耗を促進させる懸念があります。化合物発生の原因は、ピストンリングの摩耗によって燃焼ガスのシール性が低下し、燃焼ガス中の硫黄分と油中のカルシウム添加剤が反応するためと考えられます。そのため、次回点検では第一にピストンリングの摩耗状態の点検を推奨します。更油或いは部分更油による水分濃度の調整水分の影響により金属表面で腐食摩耗が発生し、発生した鉄錆等の粒子が潤滑部に噛み込み摩耗が進行することがありますので、更油或いは部分更油などにより相対的に水分濃度を低くするなどの方法を推奨します。定期的な分析今後懸念される凝着摩耗の進行を監視するため、定期的に分析を実施することを推奨します。診断結果水分は当社推奨の管理限界値を超えていました。粘度前回に比較して今回の粘度は、mm/sからmm/sに低下しているものの、新油値mm/sに比較して、粘度変化率は-.％で、当社推奨の管理限界値である±％以内であり、良好と判断します。水分前回に比較して今回の水分は、ppmからppmに減少しているものの、当社推奨の管理限界値を超えていました。今後、水分の影響でエンジン内部に錆が発生し、その影響で摩耗が発生する懸念があります。酸価前回に比較して今回の酸価は、mgKOH/gからmgKOH/gに低下し、新油値mgKOH/g以下であり、良好と判断します。塩基価前回に比較して今回の塩基価は、mgKOH/gからmgKOH/gに低下しているものの、当社推奨の管理限界値mgKOH/g以上であることから、良好と判断します。IRIRチャートの結果、新油と使用油のスペクトルパターンはピークの高さの違いはあるものの、ピークの出ている波数はほぼ一致し、また、油劣化の兆候を示すカルボン酸の吸収が確認されていないことから、良好と判断します。計数汚染度前回同様に計数汚染度は、NAS級以上と汚染されていました。重量汚染度前回に比較して今回の重量汚染度は、mg/mlから.mg/mlに増加していました。光学顕微鏡写真重量汚染度で濾過したフィルタ表面上の夾雑物を光学顕微鏡で観察した結果、金属片、鉄錆、砂、カルシウム化合物等が観察されました。粒度分布粒度分布は、.～.μmの範囲にあり、.μmにピークが確認されました。μm以下の粒子が多いことから、燃焼して発生したすす等であることが分かります。はフェログラフィーおよびSOAP-Tの結果から総合的に判断した結果、継続使用は可能ですが、機器の機能を保持するためにも傾向管理が有用と考えます。フェログラフィー【異常摩耗指数：Is値】Is値は異常摩耗の早期発見パラメータのつで、摩耗粒子を定量化するために用います。前回に比較して今回のIs値は、の乗から変化はないものの、やや高い値でした。フェログラフィー【定性分析：摩耗粒子および摩耗形態観察】分析結果から比較的多く観察された粒子は、以下の通りでした。正常な摩耗粒子・潤滑状態が正常なマイルド摩耗により発生。黒錆・潤滑状態がやや厳しい凝着摩耗により発生。金属接触が厳しく、且つ、高い摩擦熱が発生していると考えられます。フリクションポリマ・局部的に高圧・高温となる場合に発生。観察された摩耗粒子の中でも黒錆は、注意が必要です。黒錆は、凝着摩耗に分類されます。この摩耗粒子は、摺動面で凝着、破断を繰り返し、この過程で生じる移着粒子が成長して摩耗粒子となります。そのため、摺動面では局部的に油膜切れが発生していることを示しています。この状態が継続した場合、摩耗粒子のサイズは徐々に大型化していき、軸受の損傷に至る場合がありますので、傾向監視が必要です。Iカップリング発光分光分析【SOAP-T】検出された金属元素から発生箇所を推定すると、以下の通りでした。鉄、ニッケル、錫・エンジン部品ニッケル、リン、亜鉛、カルシウム、ナトリウム、モリブデン・添加剤カルシウムの析出SOAP-Tの結果、前回に比較してカルシウムが.ppmからppmに増加していました。エンジン油中にカルシウム化合物が高い濃度で検出された場合、この化合物がコンロッドメタルやクランクメタル摺動面に噛み込んで摩耗させたり、メタルに埋め込まれて摩耗を促進させたりする原因になるなどの悪影響を生じることが当社の研究結果から判明しています。この影響については、別紙カルシウムの析出をご覧ください。
報告№109-09249 報告№111-00162 | 分析№109-001747 分析№111-000806 | 111-000806 | 潤滑油は継続使用可能な状態であり、また運転中における潤滑状態も正常であったものと判断します。本試料油は、汚染や摩耗に関するデータが異常として出やすいドレンバルブから採油されたにもかかわらず、分析結果の全ての分析項目の値が当社推奨の管理基準値を満たしており、新油分析値との比較結果も問題となる値はありませんでした。分析結果特性低下特性低下に係るパラメータの分析結果は良好と判断します。粘度粘度はmm/sと新油値mm/sに対する粘度変化率は-％で、当社推奨の管理限界値である±％以内にあり、良好と判断します。全酸価添加タービン油の全酸価は、油メーカによって初期値が違うため統一した管理基準を設定するのが困難であることから、当社では管理限界値を設定しておらず、新油分析値との比較及び他の分析項目の結果より全酸価の状態判断を行います。その結果、全酸価は.mgKOH/gと新油値.mgKOH/gに比較して若干高くなっていますが、IRチャートに示すように劣化の兆候として現れるカルボン酸などの有機物・有機化合物の発生が確認されていないことから、良好と判断します。酸化安定度酸化安定度はminであり、当社推奨の管理限界値のmin以上であることから良好と判断します。有機物・有機化合物有機物・有機化合物は、IRチャートによる新油分析値との比較の結果、cm-付近に劣化の兆候を示すカルボン酸の吸収が確認されていないことから、良好と判断します。色相はL.であり、新油値のL.に比較して変化はないことから、良好と判断します。汚染に係るパラメータの分析結果は良好と判断します。水分は.ppmであり、当社推奨の管理限界値の以下であることから良好と判断します。汚染粒子数はNAS級であり、当社推奨の管理限界値のNAS級以内であることから良好と判断します。汚染度物重量は.mg/mlであり、当社推奨の管理限界値のmg/ml以内であることから良好と判断します。摩耗運転中における潤滑状態は正常であったものと判断します。異常摩耗の早期発見パラメータであるフェログラフィーのIs値がのマイナス乗と当社基準値と比較して良好の範囲にあったことから、潤滑箇所の潤滑状態は正常と判断します。金属濃度SOAP法により金属濃度を測定した結果、金属元素は検出されませんでした。金属濃度酸溶解法により金属濃度を測定した結果、潤滑箇所で発生する金属接触によって検出される錫、外部から混入したと思われるカルシウム、ナトリウムが検出されましたが僅かであり良好と判断します。
報告№109-09136 | 分析№109-001160 | 112-002832 | 粘度がISOVG規格外にありました。また、油中の汚染度が高く、増加傾向にあることから、以下の対策を推奨します。対象設備は継続使用可能な状態にあると判断します。但し、将来的な摩耗進行の有無を確認するためにも傾向監視を継続することが有効です。濾過摩耗粒子や異物等がギヤ歯面や軸受軌道面に噛み込むことによる摩耗の進行が懸念されるため、可能であれば濾過を推奨します。定期的な分析今後懸念される切削摩耗、凝着摩耗、そして疲労摩耗の進行を監視するため、定期的に分析を実施することを推奨します。新油との比較による評価を示す粘度、酸価のデータは新油データを基準として評価しています。今回は油名が不明であったため評価できませんでしたが、今後評価する場合は、使用している新油を同時に分析することをご検討下さい。使用油名の再確認粘度が規格外にあるため、使用油名の再確認を推奨します。はフェログラフィーおよびSOAP-Tの結果から総合的に判断した結果、継続使用は可能ですが、機器の機能を保持するためにも傾向管理が有用と考えます。フェログラフィー【定量分析：Is値】Is値は異常摩耗の早期発見パラメータのつで、摩耗粒子を定量化するために用います。Is値はの乗と高い値でした。フェログラフィー【定性分析：摩耗粒子および摩耗形態観察】分析結果から比較的多く観察された粒子は、以下の通りでした。正常な摩耗粒子・潤滑状態が正常なマイルド摩耗により発生。切削粒子・異物や金属表面の微小突起による切削摩耗により発生。シビア粒子、銅系シビア粒子・潤滑状態がやや厳しい凝着摩耗により発生。金属潤滑部が局部的に油膜切れを起していると考えられます。疲労摩耗粒子・繰返し応力を受けて発生。黒錆・潤滑状態がやや厳しい凝着摩耗により発生。金属接触が厳しく、且つ、高い摩擦熱が発生していると考えられます。フリクションポリマ・局部的に高圧・高温となる場合に発生。観察された摩耗粒子の中でも切削粒子、シビア粒子、黒錆は、将来的な摩耗の進行に繋がる可能性を示唆しているため、傾向監視が必要と思われます。減速機で切削摩耗が発生した場合、減速機内部で使用されている転がり軸受が切削摩耗により生じた軌道面の損傷が起点となって寿命が分の程度に低下することがあることから、切削摩耗には十分注意する必要があります。切削摩耗の発生原因となる混入異物が残留している場合、この異物により切削摩耗が継続して発生する可能性があります。シビア粒子、黒錆は、凝着摩耗に分類されます。この摩耗粒子は、ギヤ歯面や軸受軌道面で凝着、破断を繰り返し、この過程で生じる移着粒子が成長して摩耗粒子となります。そのため、ギヤ歯面や軸受軌道面では局部的に油膜切れが発生していることを示しています。この状態が継続した場合、摩耗粒子のサイズは徐々に大型化していき、設備の損傷に至る場合がありますので、傾向監視が必要です。Iカップリング発光分光分析【SOAP-T】検出された金属元素から発生箇所を推定すると、以下の通りでした。鉄、鉛、銅、クロム、錫、亜鉛・ギヤ、軸受等リン・添加剤カルシウム、バリウム、アルミニウム、ナトリウム・外部混入異物計数汚染度は、NAS級以上と当社推奨の管理限界値を超えていました。摩耗粒子の形態観察およびSOAP-Tの結果から、汚染度が高い要因は摩耗と外部混入異物の影響と思われます。粘度粘度はmm/sとISOVG規格外にありました。適正な粘度範囲で使用していない場合、粘性抵抗が増大することにより、油温が上昇して、油劣化の進行に繋がることが懸念されます。水分はと当社推奨の管理限界値以下であり、良好でした。酸価は油名が不明であったため、新油データとの比較ができず評価できませんでした。潤滑油および設備の劣化比較と傾向前回、フェログラフィーおよびSOAP-Tは実施していないため、比較はできませんでした。計数汚染度は、前回同様にNAS級以上と当社推奨の管理限界値NAS級を超えており、また粒子数も増加傾向にありました。粘度粘度は前回に比較してmm/sからmm/sに低下しているものの、前回同様にISOVG規格外にありました。水分は前回に比較して.ppmからに増加しているものの、前回同様に当社推奨の管理限界値以下であり、良好でした。酸価は前回に比較して.mgKOH/gから.mgKOH/gに低下していることから、油劣化は進行していないと考えられます。
報告№109-09136 報告№113-00457 | 分析№109-001160 分析№113-001879 | 113-001879 | 分析の結果、、汚染度は良好な範囲にあり、継続使用可能と判断します。軸受は前回に比較して軸受メタルの主成分である錫が減少しており、摩耗状態が安定していると考えられることから、継続使用可能な状態にあると判断します。但し、今後の摩耗進行が懸念されるため、に示す対策を推奨します。定期的な分析今後懸念される軸受メタルの摩耗進行を監視するため、定期的に分析を実施し、摩耗の進行状況を確認することを推奨します。はフェログラフィーおよびSOAP／D-SOAPの結果から総合的に判断した結果、継続使用は可能ですが、今後の機器の機能を確認するためにも傾向管理が有用と考えます。フェログラフィー【定量分析：Is値】Is値は異常摩耗の早期発見パラメータのつで、摩耗程度を定量化するために用います。前回に比較してIs値はの乗から変化はなく、低い値でした。フェログラフィー【定性分析：摩耗粒子および摩耗形態観察】分析結果から観察された全ての粒子量は少でした。Iカップリング発光分光分析【SOAP／D-SOAP】検出された金属元素から発生箇所を推定すると、以下の通りでした。検出された金属元素 分類 鉄、銅、錫 軸受等 カルシウム、ナトリウム 外部混入異物 軸受メタルの摩耗D-SOAPの結果、前回に比較して軸受メタルの主成分である錫はppmからに減少しており、軸受メタルの摩耗状態は安定していると考えられます。分析結果から軸受メタルの摩耗深さを求めました。摩耗深さは、前回のD-SOAPの結果で得られている錫濃度ppmと油量L、そして、メタル面積の約分の程度が摩耗したと仮定して求めました。その結果、メタル表面の平均的な摩耗深さは約μmとなります。今後メタルの摩耗が進行して摩耗深さがメタルの表面粗さに達した場合、メタルの一部が鏡面状態となり焼付が発生することが懸念されます。メタルの表面粗さを軸受表面の一般的な粗さであるsと仮定すると、今後、摩耗深さがμmに達するのは図に示すように年月と推定されました。現状、メタルの摩耗は安定していると考えられますが、今後も定期的に摩耗の進行を傾向監視することが有用です。計数汚染度は、前回に比較してNAS級からNAS級にランク低下し、当社推奨の管理限界値以下であり、良好でした。前回同様に、粘度、水分、酸価、IRの各データは良好でした。
報告№109-09136 報告№111-00671 | 分析№109-001160 分析№111-003386 | 111-003386 | 潤滑油および対象設備は継続使用可能な状態にあると判断します。次回からの分析は、油清浄機の濾過効率を考慮した評価が重要であるため、油清浄機の入口と出口の箇所から採油を実施することを推奨します。前回に比較してSOAP／D－SOAPの結果で、鉄濃度に大きな変化はなく、異常摩耗の早期発見パラメータであるフェログラフィーのIs値がの乗と良好でした。前回に比較して計数汚染度はNAS級からNAS級にランク増加し、当社推奨の管理限界値内にあり、良好でした。前回同様に粘度、水分、酸価、IRの各データは良好でした。
報告№109-09505 報告№109-09505 | 分析№109-003142 分析№109-003142 | 109-003142 | ・銅の溶出SOAPの結果、前回に比較して銅がppmからppmに増加していました。提供して頂いた情報によれば、ボイラ給水ポンプのラビリンスリングに銅が使用されていると思われますので、この部位の銅が検出されているか、或いは、潤滑油中の亜鉛系添加剤が銅と反応して溶出させていると推定されました。銅濃度は、別紙鉱油の酸化に対する金属触媒の影響に示すように濃度が増加すると酸化速度が速まりますので、注意が必要です。・汚染度前回に比較して計数汚染度がNAS級から級にランク減少していました。・全酸価は良好でした。結論銅の溶出が確認されていますが、現在のところ、対象設備は継続使用可能な状態にあると判断します。定期的に分析を実施し、酸化劣化の進行状況を監視されることを推奨します。全酸価は良好と判断します。全酸価全酸価はmgKOH/gと新油値mgKOH/g以内にあり、良好と判断します。は良好と判断します。計数汚染度計数汚染度はNAS級と当社推奨の管理限界値のNAS級以内にあり、良好と判断します。重量汚染度は.mg/mlと当社推奨の管理限界値のmg/ml以内にあり、良好と判断します。機器の潤滑状態SOAPで銅が検出されました。SOAPSOAPの結果、油の添加剤成分であるリン、亜鉛が検出されました。一方、銅が検出されており、銅を使用した部分の溶出が発生していると考えられます。この溶出は亜鉛系添加剤成分の亜鉛と銅が反応し、溶出することが知られています。銅濃度は別紙鉱油の酸化に対する金属触媒の影響に示すように銅濃度が増加すると酸化速度が速まります。酸化劣化の進行状況を全酸価の変化で監視されることを推奨します。D－SOAPD－SOAPの結果、摩耗により発生する鉄、錫、銅が検出されていないことから、良好と判断します。フェログラフィーフェログラフィーの結果、異常摩耗の早期発見パラメータであるIs値がのマイナス乗と良好の範囲にあり、潤滑状態もせ正常と判断します。
|  | 114-001033 | 潤滑油は劣化が確認されていないことから、継続使用可能と判断します。対象設備は継続使用可能な状態にあると判断します。但し、摩耗粒子の形態観察で繰返し応力による金属疲労により発生する疲労摩耗粒子が確認されたことから、将来的な摩耗進行の有無を確認するためにも傾向監視を継続することが有効です。摩耗の監視今後の摩耗推移を監視するため、定期的な分析実施を推奨します。
報告№109-6502 報告№109-6502 | 分析№109-00010 分析№109-00010 | 109-00010 | 軸受の潤滑状態精点Aを実施し、前回データと照合した結果、油中粒子数は減少しているものの、D－SOAPでメタルの主成分である錫濃度の増加が確認されています。油中粒子濃度は、油膜破断による発生や、油槽内などでの沈降が均衡したところで一定、いわゆる平衡状態になりますが、このバランスが崩れると増加する場合と減少する場合とに分かれます。増加した場合は、発生と減少の均衡が崩れ、摩耗の発生や外部混入が始まったことを示し、またこれとは反対に、減少した場合は発生量が減少しているか、或いは、減少量が大きくなっていることを示し、特に減少は、汚染状態や潤滑状態が良好であることを示唆しています。本軸受の場合、監視している粒子サイズを捕捉するフィルタ類の設置はなく、これによる減少はありませんので、油中粒子が減少して、錫濃度が増加した理由は、外部混入異物が沈降により減少し、それと同時に摩耗が若干発生していると考えられます。本軸受の摩耗は僅かに発生していますが、計数汚染度がNAS級と清浄であり、かつ、異常摩耗の早期発見パラメータであるフェログラフィーのIs値がのマイナス乗と良好の範囲にあることから、本軸受は継続使用可能と判断します。尚、今後摩耗が進行する場合がありますので、軸受メタルの摩耗程度を評価する必要があります。次回分析時には、油量、メタルサイズ、回転数、直近のメタル交換からの運転時間、現在の使用油の使用時間をお知らせください。これらのことは、前回に比較して、SOAP／D-SOAPの錫濃度が増加しているものの、計数汚染度はランク減少し、異常摩耗の早期発見パラメータであるフェログラフィーのIs値がのマイナス乗と良好の範囲にあること以上のことから判断しています。潤滑油の基本特性潤滑油の基本特性は、良好の範囲にあることから継続使用可能と判断します。
報告№109-09136 報告№112-00371 | 分析№109-001160 分析№112-001550 | 112-001550 | 濾過前の試料油を分析した結果、前回に比較して計数汚染度がNAS級からNAS級と、約ヶ月の間にランク上昇していました。また、重量汚染度が.mg/mlから.mg/mlに増加し、やや不良領域にありました。摩耗粒子の形態観察で金属接触が厳しく、且つ、摩擦熱が高い場合に発生する黒錆が比較的多く観察されました。RBOTが前回に比較してminからminにmin減少していました。汚染度の増加および摩耗主にサーボシリンダ内壁やポンプ内部で摩耗が発生している可能性が考えられます。現在のところ、NAS級と良好の範囲にあるものの、このまま摩耗が進行し、汚染度がNAS級のやや不良領域に上昇した場合、バルブ類の動作障害やフィルタの目詰まり等が発生することが懸念されます。RBOTの減少このまま継続使用した場合、この減少傾向から限界値に到達するのは、別紙図RBOTの減少傾向に示すように年月と推定されました。今回までの減少傾向は比較的緩やかであるものの、今後、酸化防止剤が減少することで基油の劣化が進行することが懸念されます。これらの障害発生に対する弊害を勘案の上、ヶ月以内に再分析を実施し、汚染度および摩耗の進行状況を確認されることを推奨します。
報告№109-09136 報告№111-00505 | 分析№109-001160 分析№111-002331 | 111-002331 | グリースおよび軸受は継続使用可能な状態にあると判断します。但し、グリース中に油膜切れが原因で発生するシビア粒子と呼ぶ摩耗粒子が観察されていることから、グリース切れを起こさないようグリースの補給は丁寧に行い、さらに今後の摩耗の進行を傾向監視するため、以下の対策を推奨します。定期的な分析凝着摩耗や疲労摩耗の進行を監視するため、定期的に分析を実施し、摩耗の進行状況を確認することを推奨します。新グリースとの比較による評価グリースの物理的性状を示すIRのデータは新グリースデータを基準として評価しています。今回はグリース名が不明であったため判断できませんでしたが、今後評価する場合は、充填用の新グリースを同時に分析することをご検討下さい。フェログラフィー摩耗粒子の形態で比較的多く観察された粒子は、潤滑状態が正常な場合に発生する摩耗粒子金属潤滑部が局部的に油膜切れを起して発生するシビア粒子繰返し応力を受けて発生する疲労摩耗粒子でした。このような摩耗粒子が観察された場合には、潤滑部では正常なマイルド摩耗潤滑状態がやや厳しい凝着摩耗疲労による疲労摩耗が発生していることが分かります。Iカップリング発光分光分析供試グリースを分析した結果、検出された金属元素は、SOAP-Tの結果表に示すように、鉄、銅、ニッケル、錫、リン、カルシウム、バリウム、アルミニウム、ナトリウム、マグネシウムでした。これらの検出された金属元素から発生箇所を推定すると鉄、銅、ニッケル、錫・軸受等リン、バリウム・グリース添加剤カルシウム、アルミニウム、ナトリウム、マグネシウム・増ちょう剤等であると思われます。このうち、機械部品が摩耗したと思われる元素はのグループです。グリースの物理的性状IRの結果、油劣化の兆候を示すカルボン酸の吸収が確認されていないことから、良好と判断します。
報告№109-09136 報告№111-00619 | 分析№109-001160 分析№111-002930 | 111-002930_date120228 | 潤滑油は継続使用可能な状態にあると判断します。粘度、酸価、有機物・有機化合物、酸化安定度の各データは良好でした。尚、別紙酸化安定度の減少傾向から油の余寿命を求めた結果、本試料は直近の更油から起算して稼働日数が年月まで使用可能であることが分かります。水分は良好でした。
報告№109-09136 報告№112-00711 | 分析№109-001160 分析№112-003279 | 112-003279 | 油の劣化を評価するパラメータは、粘度の変化、酸価の変化、そしてRBOTによる余寿命評価があります。供試油を分析した結果、これらのパラメータはいずれも大きな変化を示していない事が分かりました。但し、計数汚染度、重量汚染度は、当社が推奨する管理基準よりも高い値となっていました。これは、フィルタ表面の異物観察で茶褐色の粘ちょう物が観察されたことから、摩耗とスラッジの影響と思われました。フェログラフィーおよびSOAP-Tのデータから総合的に解析した結果、摩耗が進行しやすい状態にあると判断します。フェログラフィー【定量分析：Is値】Is値は異常摩耗の早期発見パラメータのつで、摩耗程度を定量化するために用います。今回のIs値はの乗と低い値でした。フェログラフィー【定性分析：摩耗粒子および摩耗形態観察】分析結果から比較的多く観察された摩耗粒子は、以下の通りでした。切削粒子・異物や金属表面の微小突起による切削摩耗により発生。疲労摩耗粒子・繰返し応力を受けて発生。観察された摩耗粒子の中でも切削粒子は、将来的な摩耗の進行に繋がる可能性を示唆しているため、傾向監視が必要と思われます。切削摩耗は、他の摩耗形態に比較して摩耗進行速度が速く注意が必要で、定期的なトライボ診断による状態監視が必要と考えます。切削摩耗の原因となる混入異物が残留している場合、この異物により切削摩耗が継続して発生する可能性があります。Iカップリング発光分光分析【SOAP-T】検出された金属元素から発生箇所を推定すると、以下の通りでした。鉄、鉛、銅、クロム、錫、亜鉛・シリンダ内壁、ポンプ内部等リン、カルシウム・添加剤ケイ素、ナトリウム、ホウ素・外部混入異物計数汚染度は、NAS級と当社推奨の管理限界値に到達し、重量汚染度は、mg/mlと当社推奨の管理限界値を超えていました。フィルタ表面の異物観察で茶褐色の粘ちょう物が観察されたことから、汚染度が高い要因は、摩耗とスラッジの影響と思われます。粘度、水分、酸価、IR、RBOTの各データは良好でした。
報告№109-09136 報告№113-00304 | 分析№109-001160 分析№113-001243 | 113-001243 | 油の劣化は確認されず、汚染度も良好な範囲にあることから、継続使用可能な状態にあると判断します。軸受は継続使用可能な状態にあると判断します。但し、将来的な摩耗進行の有無を確認するためにも傾向監視を継続することが有効です。定期的な分析今後懸念される切削摩耗、疲労摩耗の進行を監視するため、定期的に分析を実施することを推奨します。はフェログラフィーおよびSOAP/D-SOAPの結果から総合的に判断した結果、継続使用は可能ですが、今後の機器の機能を確認するためにも傾向管理が有用と考えます。フェログラフィー【定量分析：Is値】Is値は異常摩耗の早期発見パラメータのつで、摩耗程度を定量化するために用います。前回に比較してIs値はの乗から乗に低下しているものの、やや高い値でした。フェログラフィー【定性分析：摩耗粒子および摩耗形態観察】分析結果から比較的多く観察された摩耗粒子は、以下の通りでした。切削粒子・異物や金属表面の微小突起による切削摩耗により発生。疲労摩耗粒子・繰返し応力を受けて発生。観察された摩耗粒子の中でも切削粒子は、将来的な摩耗の進行に繋がる可能性を示唆しているため、傾向監視が必要と思われます。摩耗形態の中でも切削摩耗は摩耗進行速度が速く、転がり軸受でこの摩耗形態が発生した場合には寿命が分の程度に低下することも知られており、切削摩耗により生じた軌道面の損傷が起点となって転がり軸受の寿命となるフレーキングに進展することから傾向監視による経過監視が必要です。切削摩耗の発生原因となる混入異物が残留している場合、この異物により切削摩耗が継続して発生する可能性があります。Iカップリング発光分光分析【SOAP／D-SOAP】検出された金属元素から発生箇所を推定すると、以下の通りでした。鉄、鉛、銅、ニッケル、錫、亜鉛・軸受等リン・添加剤カルシウム、アルミニウム、ケイ素、ナトリウム・外部混入異物前回に比較して計数汚染度はNAS級以上からNAS級にランク低下し、当社推奨の管理限界値以下であり、良好でした。前回同様に、粘度、水分、酸価、IRの各データは良好でした。
報告№109-09136 報告№112-00256 | 分析№109-001160 分析№112-001034 | 112-001034 | 潤滑油および減速機は継続使用可能な状態にあると判断します。但し、油中の汚染度が高く、今後も摩耗の進行を傾向監視するため、以下の対策を推奨します。定期的な分析摩耗の進行を監視するため、定期的に分析を実施し、分析データによる摩耗の進行状況を確認することを推奨します。濾過油中の汚染度が高いことから、観察された摩耗粒子や異物等がギヤ歯面や軌道面に噛み込み摩耗が進行することが懸念されるため、濾過を推奨します。フェログラフィーおよびSOAP-Tの結果から総合的に判断した結果、正常な状態にあると考えられます。フェログラフィー【Is値】Is値は異常摩耗の早期発見パラメータのつで、摩耗粒子を定量化するために用います。今回のIs値はの乗と低い値でした。フェログラフィー【摩耗粒子および摩耗形態】分析結果から比較的多く観察された粒子は、以下の通りでした。正常な摩耗粒子・潤滑状態が正常なマイルド摩耗により発生。Iカップリング発光分光分析【SOAP-T】検出された金属元素から発生箇所を推定すると、以下の通りでした。鉄、ニッケル、亜鉛・ギヤ・軸受等リン、モリブデン・添加剤カルシウム、アルミニウム、ナトリウム・外部混入異物このうち、機械部品が摩耗したと思われる元素はのグループです。バックラッシ増加量による評価トライボ診断では、油中摩耗粒子濃度からバックラッシの増加量を求め、初期のバックラッシに増加量を加え、その合計を設計許容値と比較し減速機の余寿命を判断します。本減速機の構造から摩耗が進行しやすい箇所と推定されるのは、スパイラルベベルギヤとスパイラルベベルピニオンの歯面と考えられ、その部分のバックラッシ増加量を求めました。計算の結果、本減速機のSBGとSBP間のバックラッシの増加量は、時間の稼働時間で約μmとなりました。この増加量は、初期バックラッシをμmとして今回解析結果のバックラッシ増加分μmを加えてもμmとなり、良好な状態にあると考えられます。計数汚染度はNAS級と当社推奨の管理限界値に到達していました。SOAP-Tで油の添加剤成分であるリンが検出され、フィルタ表面の異物観察で粘ちょう物、鉄錆、砂等が観察されたことから、汚染度が高い要因は、摩耗とスラッジ、そして外部混入異物の影響と思われます。粘度、水分、酸価、IRの各データは良好でした。RBOTは、minと当社推奨の管理限界値であるmin以上であり、継続使用可能と判断できます。更油を実施した年月以降のRBOT値のデータの変化から余寿命を評価した結果、図RBOTの減少傾向に示す通り年月となりました。本試料油の添加剤は、一般にタービン油に比較して極圧添加剤や摩耗防止剤などの影響で、RBOTの試験結果が変動する傾向があります。そのため、ギヤ油の余寿命の評価を行うためには、RBOTの結果に加え、粘度、酸価、IRなどのデータを総合的に判断することが必要です。今回の分析結果からは、全てのデータは良好であり、本試料油は継続使用可能な状態にあると判断します。
報告№109-09024 報告№109-09024 | 分析№109-000401 分析№109-000402 | 109-000402 | 機器の潤滑状態および初期試験を実施し、前回データと照合した結果、油中粒子の減少が確認されています。油中の粒子濃度は、油膜破断による発生や、油槽内などでの沈降が均衡したところで一定、いわゆる平衡状態になりますが、このバランスが崩れると増加する場合と減少する場合とに分かれます。増加した場合は、発生と減少の均衡が崩れ、摩耗の発生や外部混入が始まったことを示し、またこれとは反対に、減少した場合は発生量が減少しているか、或いは、減少量が大きくなっていることを示し、特に減少は、汚染状態や潤滑状態が良好であることを示唆しています。本軸受では、油中の粒子が減少する要因となるフィルタ類は設置されておらず、濾過による減少は考えられませんので、油中の摩耗粒子が減少したのは、摩耗粒子がほとんど発生せず、油槽内部での沈降があったためと考えられます。以上のことから、本軸受は摩耗の進行がなく、潤滑状態は安定した状態にあったものと判断します。これらのことは、前回に比較して、計数汚染度はランク減少し、SOAP／D-SOAPの鉄および錫濃度に変化がないこと異常摩耗の早期発見パラメータであるフェログラフィーのIs値がのマイナス乗と良好の範囲にあること以上のことから判断しています。潤滑油の基本特性潤滑油の基本特性は、良好の範囲にあることから、本試料油は継続使用可能と判断します。
報告№109-09136 報告№111-00627 | 分析№109-001160 分析№111-003142 | 111-003142 | 対象設備は継続使用可能な状態にあると判断します。但し、今後も摩耗の進行を傾向監視するため、以下の対策を推奨します。次回点検でオイルリングの点検燃焼ガス中の硫黄分と添加剤が反応して生成したカルシウム化合物が高い濃度を示していました。これは、オイルリングの摩耗により燃焼ガスのシール性が低下したためと推定されますが、今回検出されたカルシウム濃度は濃度が比較的高いことから、カルシウム化合物が軸受メタルの油膜に入り込みメタルの摩耗を促進することがあるため、次回点検ではオイルリングの摩耗状態の点検を推奨します。定期的な分析凝着摩耗の進行を監視するため、定期的に分析を実施し、摩耗の進行状況を確認することを推奨します。新油との比較による評価を示す粘度、酸価、塩基価の各データは新油データを基準として評価しています。今回は当社に新油データがなかったため判断できませんでしたが、今後評価する場合は、充填用に新油を同時に分析することをご検討下さい。フェログラフィー異常摩耗の早期発見パラメータとして摩耗粒子を定量化して評価するフェログラフィーのIs値は、前回のの乗から乗に上昇しており、潤滑状態が厳しくなっていることを示していました。摩耗粒子の形態で比較的多く観察された粒子は、潤滑状態が正常な場合に発生する摩耗粒子金属接触が厳しく、且つ、摩擦熱が高い場合に発生する黒錆局部的に高圧・高温となる場合に発生するフリクションポリマでした。これらの摩耗粒子が観察された場合、潤滑部で発生している摩耗形態は、正常なマイルド摩耗潤滑状態がやや厳しい凝着摩耗であり、そして局部的ではあるものの高圧・高温の箇所が発生していることも分かります。フリクションポリマは、潤滑油が摺動面に押し込められ高圧状態になると同時に、圧縮熱により高温状態になった結果、基油自身が重合反応を起こし生成することが知られています。そのため、高圧高温状態の解消がなされなければ、潤滑油の劣化が進行し、粘度上昇に因る潤滑異常に進展する場合があります。Iカップリング発光分光分析供試の潤滑油を分析した結果、検出された金属元素は、SOAPの結果表に示すように、鉄、鉛、銅、クロム、錫、リン、亜鉛、カルシウム、バリウム、アルミニウム、ナトリウム、マグネシウム、ホウ素でした。検出されたこれらの金属元素から発生箇所を推定すると鉄、鉛、銅、クロム、錫・エンジン部品リン、亜鉛、カルシウム、マグネシウム、ホウ素・オイル添加剤バリウム、アルミニウム、ナトリウム・外部混入異物であると思われます。このうち、機械部品が摩耗したと思われる元素はのグループです。鉛および銅を使用した箇所の摩耗・溶出前回同様にSOAPの結果、鉛が、銅がppm検出されました。鉛および銅の影響については、別紙鉛および銅を使用した箇所の摩耗・溶出を御覧ください。カルシウムなどの析出前回同様にD－SOAPの結果、カルシウムがppm検出されました。この影響については、別紙カルシウムなどの析出を御覧ください。重量汚染度前回に比較して重量汚染度は.mg/mlからmg/mlに増加していました。フィルタ表面の異物観察で金属片、すす、鉄錆、砂等が観察されたことから、汚染度が高い要因は、摩耗とエンジンオイルの反応生成物、そして外部混入異物の影響と思われます。前回に比較して水分はppmからppmに減少し、良好でした。尚、粘度、酸価、塩基価は、当社に新油データがなかったため、比較ができず評価できませんでした。
報告№108-5071 報告№110-00635 | 分析№108-02721 分析№110-002868 | 110-002868 | 潤滑油は継続続使用可能な状態にあるものの、今後は障害予防を目的に以下の対策を推奨します。分析周期の短縮今後、全酸価の上昇が予測されますので、分析周期を短縮して傾向監視を強化することを併せて推奨します。定期的な分析水分が前回同様に新油に比較して高い値を示しています。使用油であるAlphasynPGは、ポリグリコールベースの合成ギヤオイルであるため、水分を吸収しやすい特性があります。今後は定期的な分析により、水分濃度の増加とともに水分の影響による腐食摩耗の発生に注意し管理されることを推奨します。分析結果泡立ち試験の結果、消泡性能が低いと判断できる値であるものの、新油と同レベルにあり、水分が新油に比較して高い値でした。粘度粘度はmm/sと新油値.mm/sに比較して、粘度変化率は-％で、当社推奨の管理限界値である±％以内にあり、良好と判断します。泡立ち試験泡立ち試験は-と新油と同レベルにありました。水分はppmと新油値より高い値でした。全酸価全酸価は.mgKOH/gと新油値.mgKOH/gに比較して高いものの、IRの結果で油劣化の兆候を示すカルボン酸の吸収が確認されていないことから、良好と判断します。
報告№109-09136 報告№111-00718 | 分析№109-001160 分析№111-003641 | 111-003641 | 潤滑油および軸受は継続使用可能な状態にあると判断します。但し、今後も摩耗の進行を傾向監視するため、以下の対策を推奨します。定期的な分析切削摩耗の進行を監視するため、定期的に分析を実施し、摩耗の進行状況を確認することを推奨します。再分析の時期を理論的に求めたところ、最短で約時間となります。この時間は、油中汚染物が均一になるために必要とする時間であり、この時間を経過すれば、油が入れ替わっていても再分析の結果から状態の傾向を確認することが可能となります。油槽内の清掃潤滑油が汚染されていることから、油槽内は汚染されていると思われます。更油をする際には、油槽内を清掃し、更油する新油もNAS級程度の清浄な潤滑油を更油することを推奨します。シリコン系のグリースや添加剤の確認シリコン系の添加剤やグリースを使用している箇所があるかについてご確認下さい。フェログラフィー異常摩耗の早期発見パラメータとして摩耗粒子を定量化して評価するフェログラフィーのIs値は、潤滑状態が厳しいの乗でした。摩耗粒子の形態で比較的多く観察された粒子は、潤滑状態が正常な場合に発生する摩耗粒子異物の噛み込みにより発生する切削粒子局部的に高圧・高温となる場合に発生するフリクションポリマでした。これらの摩耗粒子が観察された場合、潤滑部で発生している摩耗形態は、正常なマイルド摩耗異物による切削摩耗であり、そして局部的ではあるものの高圧・高温の箇所が発生していることも分かります。摩耗形態の中でも切削摩耗は摩耗進行速度が速く、転がり軸受でこの摩耗形態が発生した場合には寿命が分の程度に低下することも知られており、切削摩耗により生じた軌道面の損傷が起点となって転がり軸受の寿命となるフレーキングに進展することから傾向監視による経過監視が必要です。フリクションポリマは、潤滑油が軌道面に押し込められ高圧状態になると同時に、圧縮熱により高温状態になった結果、基油自身が重合反応を起こし生成することが知られています。そのため、高圧高温状態の解消がなされなければ、潤滑油の劣化が進行し、粘度上昇に因る潤滑異常に進展する場合があります。Iカップリング発光分光分析供試の潤滑油を分析した結果、検出された金属元素は、SOAPの結果表に示すように、鉄、銅、亜鉛、カルシウム、バリウム、ケイ素、ナトリウムが検出されました。これらの検出された金属元素から発生箇所を推定すると鉄、銅、亜鉛・軸受等カルシウム、バリウム、ケイ素、ナトリウム・外部混入異物であると思われます。このうち、機械部品が摩耗したと思われる元素はのグループです。ケイ素の検出SOAPでケイ素がppm検出されました。一般に、潤滑油中からケイ素が検出された場合、シリコン油或いは、シリコン系の添加剤が検出されるフェログラフィーおよびフィルタ表面の異物観察で砂が多く観察されて検出されるシリコングリースをシール部に塗布している場合、このシリコングリースが潤滑油に混入して検出されるなどが挙げられますが、今回の検出が比較的高濃度であることからの可能性が考えられます。については、分析結果では確認することが出来ませんので、これに関する情報があれば提供をお願いします。計数汚染度は当社推奨の管理限界値を超えていました。フィルタ表面の異物観察で金属片、鉄錆等が観察されたことから、汚染度が高い要因は、摩耗と外部混入異物の影響と思われます。粘度、水分、全酸価、IR、RBOTの各データは良好でした。尚、別紙RBOTの減少傾向から油の余寿命を求めた結果、本試料は直近の更油から起算して稼働日数が年月まで使用可能であることが分かります。
報告№109-09136 報告№111-00535 | 分析№109-001160 分析№111-002436 | 111-002436 | 潤滑油および対象設備は継続使用可能な状態にあると判断します。前回に比較してSOAP／D－SOAPの結果で、鉄濃度に変化はなく、異常摩耗の早期発見パラメータであるフェログラフィーのIs値がのマイナス乗と良好でした。前回に比較して計数汚染度はNAS級からNAS級にランク減少し、良好でした。前回同様に粘度、水分、全酸価、IRの各データは良好でした。分析結果は良好と判断します。粘度粘度はmm/sと新油値mm/sに比較して、粘度変化率は+％で、当社推奨の管理限界値である±％以内にあり、良好と判断します。水分は.ppmと当社推奨の管理限界値の以下であり、良好と判断します。全酸価全酸価は.mgKOH/gと新油値.mgKOH/gに比較して大きな変化はなく、良好と判断します。IRIRの結果、油劣化の兆候を示すカルボン酸の吸収が確認されていないことから、良好と判断します。RBOTRBOTはminと当社推奨の管理限界値のmin以上であり、良好と判断します。は良好と判断します。計数汚染度計数汚染度はNAS級と当社推奨の管理限界値のNAS級以内であり、良好と判断します。重量汚染度は.mg/mlと当社推奨の管理限界値のmg/ml以内であり、良好と判断します。機器の潤滑状態機器の潤滑状態は正常と判断します。SOAPSOAPの結果、油の添加剤成分であるリンがppm、バリウムがppm、外部から混入したと思われるナトリウムがppm検出されました。D－SOAPD－SOAPの結果、油の添加剤成分であるバリウムが、外部から混入したと思われる錫、カルシウムが共に、ナトリウムが検出されました。フェログラフィー異常摩耗の早期発見パラメータであるフェログラフィーのIs値がのマイナス乗と良好の範囲にあり、潤滑状態は正常と判断します。
報告№109-09501 報告№109-09501 | 分析№109-003091 分析№109-003091 | 109-003091 | グリースの物理的性状は良好と判断します。グリースは継続使用可能な状態にあると判断します。≪状態監視とパラメータ≫分析の目的および各分析のパラメータは以下の通りです。特性低下目的：グリースの分析結果から、グリースの物理的性状や劣化傾向などを確認する。全酸価JISK赤外線吸収スペクトルJISKちょう度JISK滴点JISK摩耗目的：グリース中の摩耗粒子を分析する事により、回転・摺動部の潤滑状態、摩耗劣化の程度、余寿命などを解析する。摩耗診断電子顕微鏡観察JISKX線マイクロアナリシス油中金属濃度）JISK≪分析結果≫特性低下全酸価：良好全酸価mgKOH/gは新油値の.mgKOH/gに比較し高くはあるものの、有機物・有機化合物試験の結果で油劣化の兆候を示すカルボン酸の吸収が見られないことから問題は無いと判断します。赤外線吸収スペクトル：良好ちょう度：良好ちょう度値と当社推奨の管理限界値であるから以内に留まっています。滴点：良好滴点はと新油値のに比較し大きな変化はないことから問題は無いと判断します。摩耗摩耗診断電子顕微鏡観察・X線マイクロアナリシス：今回は実施していません。油中金属濃度：今回は実施していません。
報告№106-6102 報告№106-0508 | 分析№106-02223 分析№106-02927 | 106-02927 | 更油からヶ月使用した試料を分析した結果、銅を使用した箇所および軸受メタルの摩耗が確認されました。摩耗粒子の発生状況から本軸受は継続使用可能と判断できますが、今後、さらに摩耗が進行する場合があるためヶ月後に再度分析を実施し、摩耗の進行状況を確認することを推奨します。これらのことは、異常摩耗の早期発見パラメータであるフェログラフィーのIs値は.と良好の範囲にあるものの、摩耗粒子形態観察の結果、銅合金が多く観察されたことSOAP／D－SOAPの結果、銅、錫が検出されたこと以上のことから判断しました。尚、軸受の使用限界を推定するため、軸受の直径及び幅、油量、回転数、軸受メタルの種類をお知らせ下さい。
報告№103-8079 | 分析№103-01711 | 103-01711 | 本試験は、他号機で不具合が発生したのを受け、本機の予防保全を目的に採油を実施し、ギヤカップリングの潤滑状態を確認しました。グリース中の摩耗粒子をフェログラフィーにより観察した結果、ギヤカップリングのギヤ歯面では、油膜切れが発生し、金属接触が発生していたことが確認されました。フェログラフィーの結果で観察された摩耗粒子は、摩擦熱が非常に高い場合に発生する黒色スラッジ、いわゆる黒錆が支配的であることから、ギヤ歯面の摩擦熱によりグリースの油分が減少し、さらにグリースの酸化劣化が進行していることも確認出来ました。以上のように、ギヤ歯面では厳しい潤滑状態が生じることが判ります。これらの影響を極力小さくするには、極圧性能が高いグリースへの変更が必要であり、適当な銘柄のグリースに変更されることを推奨します。尚、軸の偏心量増加によリ発生するカップリング付近での振動の影響で、ギヤ歯面のグリース油膜切れが生じた可能性も考えられますので、この点もご確認下さい。これらのことは以下のことから判断しました。全酸価がmgKOH/gと新グリース.mgKOH/gに比較して非常に高いこと。SOAP及びD-SOAPでギヤ歯面の摩耗により発生した鉄が多く検出されていること。フェログラフィーの結果、観察された摩耗粒子が摩擦熱が高い場合に発生する黒錆が支配的であったこと。です。
報告№108-5107 報告№108-5107 | 分析№108-03461 分析№108-03461 | 108-03461 | 今回の採油は、主機停止中にドレンから実施しているため、油循環中に採油した場合に比較し、油中粒子の沈降の影響を受け、分析データが高濃度に出る可能性があります。なお、採油前にドレン配管分のリットルを排油しました。今回の分析は以上のことを踏まえて結果を検討します。精点Aを実施した結果、異常摩耗の早期発見パラメータであるフェログラフィーのIs値がの乗とやや高く、摩耗粒子の形態観察およびフィルタ表面の異物観察で外部から混入したと思われる鉄錆、樹脂等が多く観察されています。軸受の主成分である錫が検出されていないため、本軸受は継続使用可能な状態にありますが、今後これらの異物が軸受摺動面の噛み込み摩耗が進行することが懸念されるため、運転再開後ヶ月以内に精点Bを実施し、汚染度および摩耗の進行状況を確認されることを推奨します。これらのことは、異常摩耗の早期発見パラメータであるフェログラフィーのIs値がの乗とやや高く、摩耗粒子の形態観察およびフィルタ表面の異物観察で外部から混入したと思われる鉄錆、樹脂等が多く観察されたことD－SOAPの結果、鉄が検出されたこと以上のことから判断しています。尚、次回の採油は、粒子の沈降の影響を少なくすることが重要であり、そのため油中粒子が均一な分散状態で実施されることを推奨します。
報告№109-09136 報告№110-00270 | 分析№109-001160 分析№110-001059 | 110-001059 | は、油の粘度、油中のスラッジの発生量を判断パラメータに、粘度、全酸価、IR、RBOTで評価します。分析の結果、油の粘性を示す粘度は、新油値の.mm/sに比較して粘度変化率が-％のmm/sとほぼ変化はなく、また油中のスラッジの発生量を示す全酸価は、新油値の.mgKOH/gに比較して大きな変化のない.mgKOH/gと劣化は確認されなかった。但し、IRの結果、酸化防止剤の減少が確認され、酸化防止剤の残存量を示すRBOTは、新油値のminからmin減少し、minとなっていました。この減少傾向のまま継続使用した場合は、別紙図RBOTの減少傾向に示すように年月には限界値に到達すると推定されます。潤滑油の劣化が進行し、余寿命が少なくなり始めていることから、早めに更油することが必要と判断します。RBOT値がminを切り、酸化防止剤が減少しています。継続使用している場合、次回定検前に当社推奨の管理限界値に到達する可能性があります。更油を推奨します。
報告№108-0183 報告№108-0183 | 分析№108-01272 分析№108-01272 | 108-01272 | 分析の結果、摩耗粒子の形態観察で～μmサイズの微小な疲労摩耗粒子が比較的多く観察されたことから、軸受軌道面ではマイクロフレーキングが発生しています。また、摩耗粒子の形態観察でフレッティングにより発生したμm未満の赤錆が多く観察されました。転がり軸受でフレッティングが発生する箇所は、軸と内輪内面軸受箱と外輪外面軌道輪と転動体の箇所が考えられました。今後、フレッティングにより発生した赤錆が軌道面に噛み込み、噛み込み傷が基点となって転がり軸受の寿命の指標となるフレーキングへ進展することが懸念されるため、定期的に分析を実施し、摩耗の進行状況を確認することを推奨します。は良好と判断します。計数汚染度は良好と判断します。計数汚染度はNAS級と当社推奨の管理限界値のNAS級以内にあり、良好と判断します。重量汚染度はmg/mlでした。重量汚染度はmg/mlでした。機器の潤滑状態フェログラフィーの結果、フレッティングにより発生したμm未満の赤錆、～μmサイズの微小な疲労摩耗粒子が多く観察されました。SOAPの結果、鉄が検出されました。SOAPの結果、摩耗により発生した鉄、油の添加剤成分であるリンが検出されました。D－SOAPの結果、鉄が検出されました。D－SOAPの結果、摩耗により発生する鉄が検出されました。フェログラフィーの結果、フレッティングにより発生したμm未満の赤錆、～μmサイズの微小な疲労摩耗粒子が多く観察されました。異常摩耗の早期発見パラメータであるフェログラフィーのIs値がの乗とやや高く、摩耗粒子の形態観察の結果、フレッティングにより発生したμm未満の赤錆、～μmサイズの微小な疲労摩耗粒子が多く観察されました。
報告№106-0462 報告№106-0462 | 分析№106-02647 分析№106-02647 | 106-02647 | 分析の結果、全てのデータが良好であることから、この油は継続使用可能であり、潤滑状態も正常と判断します。は良好と判断します。粘度は良好と判断します。粘度は、mm/sと新油値mm/sに比較して粘度変化率は.％で、当社推奨の管理限界値である±％以内にあり良好と判断します。水分は良好と判断します。水分は、ppmと当社推奨の管理限界値の以下であり、良好と判断します。全酸価は良好と判断します。全酸価は.mgKOH/gと新油値.mgKOH/gに比較して変化はなく、良好と判断します。IRの結果、良好と判断します。IRの結果、油劣化の兆候を示すカルボン酸の吸収が確認されていないことから、良好と判断します。RBOTの結果、良好と判断します。RBOTはminと当社推奨の管理限界値のmin以上であり、良好と判断します。は良好と判断します。計数汚染度は良好と判断します。計数汚染度はNAS級と当社推奨の管理限界値のNAS級以内であり、良好と判断します。重量汚染度は良好と判断します。重量汚染度は.mg/mlと当社推奨の管理限界値のmg/ml以内であり、良好と判断します。機器の潤滑状態機器の潤滑状態は正常と判断します。SOAPの結果は良好です。SOAPの結果、油の添加剤成分であるリンが、バリウムがppm、外部から混入したと思われるケイ素がppm、ナトリウムがppm検出されました。D－SOAPの結果は良好です。D－SOAPの結果、油の添加剤成分であるバリウム、外部から混入したと思われるカルシウムが共に検出されました。フェログラフィーの結果は良好です。異常摩耗の早期発見パラメータであるフェログラフィーのIs値がのマイナス乗と良好の範囲にあり、潤滑状態は良好と判断します。
報告№109-09014 報告№109-09014 | 分析№109-000343 分析№109-000343 | 109-000343 | 、汚染度、軸受の潤滑状態を確認する。今回の採油は、対象設備の停止中に排油口から実施しているため、別紙油中粒子の沈降の影響に示すように、沈降の影響を受けて分析データが高濃度に出る可能性があります。今回の分析は、以上のことを踏まえて結果を検討します。汚染度および軸受の潤滑状態分析の結果、異常摩耗の早期発見パラメータであるフェログラフィーのIs値がの乗とやや高く、摩耗粒子の形態観察で外部から混入したと思われる鉄錆、砂等がやや多く観察されました。さらにD－SOAPで鉄および錫が検出されました。外部混入異物は、今回の採油が対象設備の停止中に排油口から採油を実施しているため、排油口配管内部に残留していた汚染物が検出された可能性が高いと思われますが、同時に観察された摩耗粒子は、粒子濃度が高めになる箇所からの採油であるにもかかわらず、正常な潤滑状態下で発生した摩耗粒子が支配的であることから、対象設備の潤滑状態は正常な状態にあると判断します。を示す粘度、水分、全酸価、IR、RBOTの各データは良好の範囲にあることから、この油は継続使用可能と判断します。
報告№101-0032 | 分析№101-00305 | 101-00305 | 計数汚染度の結果、主機起動停止回数があと回で検討・処置領域のDに到達することが推定されました。分析の結果、前回に比較して、計数汚染度、SOAP／D－SOAP、フェログラフィーの各データに大きな変化は見られなかったものの、計数汚染度の～μmレンジに増加が確認されました。増加率は、起動停止回数回当たり個、運転時間時間当たり個となりました。本機における摩耗は、停止時のメタルコンタクトが原因であり、起動停止回数が摩耗の進行度の大きな影響があると考えられます。したがいまして、計数汚染度の検討・処置領域であるDに到達する回数を増加率より求めると、回となります。前回から今回までの日間で起動停止回数回を基にヶ月間の回数を予測すると回となります。このことから、ヶ月間は、本軸受は使用可能な状態にあると考えられます。但し、オーバーホールまでに、起動停止回数が回に到達することが想定される場合、早めに分析及び濾過等の予防措置が必要となります。尚、摩耗の進行速度が増加する場合がありますので、念のため、ヶ月後、今回同様の分析を実施し、摩耗の進行状況を監視されることを推奨します。
報告№109-09136 報告№111-00647 | 分析№109-001160 分析№111-003254 | 111-003254 | 潤滑油は継続使用可能な状態にあると判断します。前回同様に粘度、全酸価、IR、RBOTの各データは良好でした。油の余寿命は、使用油の使用期間または使用時間が不明であったため、ご依頼の油の余寿命に関する検討は行えませんでした。但し、分析の結果で新油値がminであったことから、使用期間を仮にヶ月間と仮定すれば余寿命は十二分にあると言えます。可能であれば、使用期間、あるいは使用時間の情報をご提供下さい。前回同様に水分は良好でした。
報告№109-09136 報告№109-09590 | 分析№109-001160 分析№109-003652 | 109-003652 | ・汚染度前回に比較して計数汚染度がNAS級から級にランク増加しました。・摩耗状態SOAP／D－SOAPの結果、鉄および銅がと微量検出されました。異常摩耗の早期発見パラメータであるフェログラフィーのIs値が前回ののマイナス乗からのマイナス乗に桁上昇しました。・粘度、水分、全酸価、IRの各データは良好でした。結論および汚染状態に関する分析データは全て良好の範囲にあることから、本試料油は継続使用可能な状態にあると判断します。尚、今回の採油が前回と同様油中粒子の沈降の影響を大きく受ける採油条件であるため、摩耗粒子が発生していたとしても採取できていない可能性があります。そのため、異常が発生していたとしても見落としている可能性が高いと思われますので、主機運転中、停止直後などの油が撹拌されている状態で再度採油されることを推奨します。
報告№103-8004 | 分析№103-00224・225 | 103-00224_225 | 本試験は、RC関係の遮断機がトリップし、RC本体が惰性で回っていたため、軸受に異常がないかを判断するために分析を実施しました。又、本試料油は、主機停止から約時間経過した時点での採油であっため、通常実施している油槽中層部と沈降した粒子を確認するため底部からの箇所から採油を実施しました。底部から採油した試料油を分析した結果、軸受メタルの摩耗粒子が確認され、局部的に軸受摺動面で金属接触が発生していたことが確認されました。今後、摩耗が進行する場合がありますので、念のため、運転時間が時間以上経過した時点で精点Bを実施し、摩耗の進行状況を確認されることを推奨します。これらのことは、異常摩耗の早期発見パラメータであるフェログラフィーのIs値が、のマイナス乗と良好の範囲にあるものの、摩耗粒子の形態観察の結果、～μmサイズのホワイトメタルが観察されたことから判断しました。
報告№103-0054 | 分析№103-00670・779 ＴＳ－６０４投与前・浄油前 ＴＳ－６０４投与後・浄油後 | 103-00670_779 | TS－投与前・浄油前の状態を確認するために分析を実施しました。分析の結果、計数汚染度がNAS級、重量汚染度が.mg/mlと共に良好でした。TS－投与後・浄油後の試料油を分析した結果、前回に比較して、計数汚染度がNAS級からNAS級に増加し、スラッジの発生量を示す重量汚染度が.mg/mlから.mg/mlに上昇していました。これは、TS－による溶解・分散効果により増加したものです。計数汚染度・重量汚染度が増加するのは、油槽内壁や配管内壁にスラッジがバインダとなって付着していた汚染粒子が油に分散されていることを示しています。したがって、再度濾過を実施することで濾過前のNAS級レベルまで改善されますが、現状のNAS級でも、十分に使用可能な範囲にあると考えられます。尚、前回に比較して、全酸価が.mgKOH/gから.mgKOH/gに.mgKOH/g上昇しているのは、TS－の影響であり、異常ではありません。
報告№109-09061 報告№109-09061 | 分析№109-000621 分析№109-000621 | 109-000621 | 、汚染度、軸受の潤滑状態を確認する。汚染度および軸受の潤滑状態分析の結果、計数汚染度が当社推奨の管理限界値を超えていることが分かりました。異常摩耗の早期発見パラメータであるフェログラフィーのIs値がの乗と高く、潤滑状態がやや厳しい状態にあることが分かりました。摩耗粒子の形態観察で観察された粒子は、異物の噛み込みにより発生する切削粒子、局部的に高圧・高温となる場合に発生するフリクションポリマでしたが、中でも切削摩耗は、異物が混入していない状態に比較して、摩耗進行速度が速いことから今後の管理には注意が必要です。転がり軸受で切削摩耗が発生した場合、切削摩耗により生じた軌道面の損傷が起点となって転がり軸受の寿命となるフレーキングに進展し、寿命が分の程度に低下することも知られています。今回の採油でほぼ全量更油されており切削摩耗を引き起こしている異物は取り除かれている場合もありますが、念のため、再度分析を実施し摩耗の進行状況を確認することを推奨します。ミリポアフィルタの表面観察で、金属片、鉄錆、砂等が観察されていることと、SOAPで鉄、ケイ素、D－SOAPで鉄が検出されたことから、汚染度が高い要因は、摩耗粒子と外部混入異物の影響と考えられます。再分析の時期を理論的に求めたところ、最短で約時間となります。この時間は、油中汚染物が均一になるために必要とする時間であり、この時間を経過すれば、油が入れ替わっていても再分析の結果から状態の傾向を確認することが可能となります。そのため、試運転などで数時間の運転が可能であれば、より的確に状況が確認できますので再分析を推奨します。フリクションポリマフリクションポリマは、タービン油が軸受摺動面で高圧下に押し込められ、高圧状態になると同時に、圧縮熱も発生して高温状態にもなり、その結果、潤滑油が重合して発生することが知られています。そのため、高温高圧状態が継続した場合、潤滑油は劣化する場合があります。今回は、更油からヶ月経過していても、油劣化の進行が確認されていませんので直ちに対策を検討する必要はありませんが、今後、使用時間を延長する場合は、定期的な分析を行い、劣化の進行程度を把握する必要があります。ケイ素の検出ケイ素が検出されています。一般に、潤滑油中からケイ素が検出された場合の原因として、油の消泡剤として使用されるシリコン系の添加剤が検出されるフェログラフィーおよびフィルタ表面の異物観察で砂が多く観察され、これが検出されるシリコングリースをシール部に塗布している場合、このシリコングリースが潤滑油に混入して検出されるなどが挙げられますが、今回の原因は、フィルタで砂が観察されたことから、～の可能性が考えられます。およびについては、分析結果では確認することが出来ませんので、原因を絞込むため、消泡剤の投与をしていないか、また、シリコングリースを使用している箇所があるかについてご確認下さい。を示す粘度、水分、全酸価、IR、RBOTの各データは良好の範囲にあることから、この油は継続使用可能と判断します。
報告№106-0227 報告№106-0246 | 分析№106-01279 分析№106-01361 | 106-01361 | 経緯号STの弁テストの際に不具合が発生した。目的継続しているフラッシングの効果確認。潤滑状態を確認する。考察継続しているフラッシングの効果分析の結果、計数汚染度がNAS級からNAS級にランク減少し、フラッシングの効果が確認されました。潤滑状態フラッシングを実施しているため観察された摩耗粒子の数は少なく、観察された摩耗粒子は前回同様に外部から混入した鉄錆が観察され、更に異常なサイズの摩耗粒子は観察されなかったことから、潤滑状態は良好と判断します。
報告№109-09136 報告№114-00078 | 分析№109-001160 分析№114-000234 | 114-000234 | グリースを分析した結果、SOAP/D-SOAPの結果で鉄が高濃度で検出され、また約μmサイズの疲労摩耗粒子も観察されています。これらのことから、軸受軌道面の一部では、油膜が形成しにくいフレーキングが発生した状態になっていると推定されます。今後、継続して使用した場合、現在のフレーキングが起点となって摩耗領域が更に拡大することが予想されるため、軸受の交換を推奨します。分析結果軸受の摩耗状態フェログラフィーで観察された代表的な粒子は、以下の通りです。疲労摩耗粒子・繰返し応力による金属疲労で発生。大型化するとフレーキングの発生が懸念されます。油中金属濃度は、鉄がSOAPでppm、D-SOAPで.ppmと非常に高い値です。グリースの物理的性状IR、酸価は良好と判断します。その他の性状は、当社に新グリースのデータがなかったため、カタログ値と比較します。ちょう度ちょう度は、と当社推奨の管理限界値の～の範囲にあることから、良好と判断します。滴点滴点は、と新グリース値のに比較して大きな変化はないことから、良好と判断します。
報告№109-09136 報告№111-00411 | 分析№109-001160 分析№111-001960 | 111-001960 | 更油からの使用時間をもとに潤滑油の余寿命を評価したところ、潤滑油は次回定検まで使用可能と判断できました。次回定検時に更油を実施しない場合は、酸化安定度を知るための分析を実施し、余寿命を確認することを推奨します。酸化安定度はminであり、当社推奨の管理限界値のmin以上であることから、良好と判断します。
報告№109-09136 報告№112-00595 | 分析№109-001160 分析№112-002502 | 112-002502 | 潤滑油および対象設備は継続使用可能な状態にあると判断します。但し、今後も摩耗の進行を傾向監視するため、以下の対策を推奨します。定期的な分析今後懸念される凝着摩耗の進行を監視するため、定期的に分析を実施することを推奨します。はフェログラフィーおよびSOAP／D-SOAPの結果から総合的に判断した結果、傾向管理が必要な状態にあると考えられます。フェログラフィー【定量分析：Is値】Is値は異常摩耗の早期発見パラメータのつで、摩耗粒子を定量化するために用います。Is値は前回に比較して×からに低下し、低い値でした。フェログラフィー【定性分析：摩耗粒子および摩耗形態観察】分析結果から比較的多く観察された粒子は、以下の通りでした。正常な摩耗粒子・潤滑状態が正常なマイルド摩耗により発生。銅系シビア粒子・潤滑状態がやや厳しい凝着摩耗により発生。金属潤滑部が局部的に油膜切れを起していると考えられます。Iカップリング発光分光分析【SOAP／D-SOAP】検出された金属元素から発生箇所を推定すると、以下の通りでした。鉄、銅・シリンダ内壁、ポンプ内部、ブッシュ等バリウム・添加剤計数汚染度は、前回に比較してNAS級からNAS級にランク低下し、重量汚染度は.mg/mlから.mg/mlに減少し、当社推奨の管理限界値以下にあり、良好でした。粘度、水分、酸価、IR、RBOTの各データは、前回同様に良好でした。分析結果は良好と判断します。粘度粘度はmm/sと新油値mm/sに比較して、粘度変化率は+.％で、当社推奨の管理限界値である±％以内にあり、良好と判断します。水分は.ppmと当社推奨の管理限界値の以下であり、良好と判断します。酸価は.mgKOH/gと新油値.mgKOH/g以下であり、良好と判断します。IRIRの結果、油劣化の兆候を示すカルボン酸の吸収が確認されていないことから、良好と判断します。RBOTRBOTはminと当社推奨の管理限界値のmin以上であり、良好と判断します。は良好と判断します。計数汚染度計数汚染度はNAS級と当社推奨の管理限界値のNAS級以下であり、良好と判断します。重量汚染度は.mg/mlと当社推奨の管理限界値のmg/ml以下であり、良好と判断します。機器の潤滑状態摩耗粒子の形態観察で潤滑状態が正常な場合に発生する摩耗粒子、金属潤滑部が局部的に油膜切れを起して発生する銅系シビア粒子が比較的多く観察されました。SOAPSOAPの結果、銅がppm、油の添加剤成分であるバリウムがppm検出されました。D-SOAPD-SOAPの結果、鉄が、銅が、油の添加剤成分であるバリウムが検出されました。フェログラフィー異常摩耗の早期発見パラメータであるフェログラフィーのIs値がと低いものの、摩耗粒子の形態観察で潤滑状態が正常な場合に発生する摩耗粒子、金属潤滑部が局部的に油膜切れを起して発生する銅系シビア粒子が比較的多く観察されました。
報告№108-0227 報告№110-00695 | 分析№108-01664 分析№110-003239 | 110-003239 | 本設備は継続使用可能な状態にあるものの、銅を使用した箇所の摩耗の進行を監視するため、定期的に分析を実施することを推奨します。傾向監視のための次回採油時期は、最短で約時間となります。この時間は、油中汚染物が均一になるために必要とする時間であり、この時間を経過すれば、再分析の結果から状態の傾向を確認することが可能となりますので、これを参考に次回分析時期を検討されることを提案します。
報告№106-0025 報告№106-0018 | 分析№106-00118 分析№106-00072 | 106-00072_修正20060622 | 分析の結果、観察された摩耗粒子から摺動面では局部的に油膜切れが発生していたことが判りました。異常摩耗の早期発見パラメータが良好であるため、油膜切れは一過性のものと思われますが、念のため、次回定検時にトライボ診断を実施し、汚染状況及び摩耗の進行状況を確認されることを推奨します。これらのことは、異常摩耗の早期発見パラメータであるフェログラフィーのIs値がと良好の範囲にあるものの、摩耗粒子形態観察の結果、局部的な油膜切れにより発生するシビア粒子が観察されたこと以上のことから判断しました。尚、採油前の排油量がドレン配管分であり不足していた可能性も考えられます。今後の採油はドレン配管分の油量の～倍程度行って、採油を実施されることを推奨します。
報告№109-09136 報告№113-00125 | 分析№109-001160 分析№113-000486 | 113-000486 | 濾過前の試料油を分析した結果、メタルの主成分である錫がSOAPでppm、D-SOAPで検出されました。メタルの摩耗年月のメタル交換後から今回までの累積錫濃度は、トライボレポートの累積錫濃度に示すとおりppmでした。この累積錫濃度ppmと油量リットルから平均的な摩耗深さを計算した結果、平均的な摩耗深さはμmとなりました。メタルの初期の表面粗さをRmaxμmと仮定すると、この計算結果から％程度摩耗しているものの、前回から累積濃度に変化はないことから、摩耗は安定しているものと思われます。これらの障害発生に対する弊害を勘案の上、今後も定期的にトライボ診断を実施し、摩耗の進行状況を確認することを推奨します。尚、補給によりRBOTが前回に比較してmin増加していますので、今後は今回のRBOT値によりデータ管理を行います。
報告№109-09094 報告№111-00372 | 分析№109-000870 分析№111-001716 | 111-001716 | は良好と判断します。尚、RBOTがminと新油値のminに比較してmin減少していました。このまま継続使用した場合、この減少傾向から限界値に到達するのは、別紙図RBOTの減少傾向に示すように年月と推定されました。残りの継続使用期間は、約年ヶ月であると予測されます。潤滑油は継続使用可能な状態にあると判断します。≪状態監視とパラメータ≫分析の目的および各分析のパラメータは以下の通りです。特性低下目的：油の分析結果から、や劣化傾向ならびに添加剤の消耗程度、残存寿命などを確認する。粘度JISK全酸価JISK赤外線吸収スペクトルJISK酸化安定度試験JISK汚染目的：油の分析結果から、砂塵あるいは水・異種油などによるや、異物混入の有無を確認する。水分JISK計数汚染度JISB重量汚染度JISB光学顕微鏡観察摩耗目的：油中の摩耗粒子を分析する事により、回転・摺動部の潤滑状態、摩耗劣化の程度、余寿命などを解析する。摩耗診断電子顕微鏡観察JISKX線マイクロアナリシス油中金属濃度JISK≪分析結果≫特性低下粘度：良好粘度値mm/sの新油値mm/sに対する変化率は-.％であり、当社推奨の管理限界値±％以内に留まっています。全酸価：良好全酸価.mgKOH/gは新油値の.mgKOH/g以内にあることから問題は無いと判断します。赤外線吸収スペクトル：良好酸化安定度試験：良好酸化安定度試験の結果、数値minは当社推奨の管理限界値min以上に留まっており、現時点での使用は可能と判断します。汚染水分：良好水分値.は当社推奨の管理限界値以内に留まっています。計数汚染度：今回は実施していません。重量汚染度：今回は実施していません。光学顕微鏡観察：今回は実施していません。摩耗摩耗診断電子顕微鏡観察・X線マイクロアナリシス：今回は実施していません。油中金属濃度：今回は実施していません。
報告№107-0158 報告№107-0158 | 分析№107-00886 分析№107-00886 | 107-00886 | 分析の結果、ギヤおよび転がり軸受は継続使用可能な状態にありますが、摩耗粒子形態観察で異物の噛み込みにより切削粒子がやや多く観察されたことから、切削摩耗が発生していることが確認されました。切削摩耗は異物が混入していない状態に比較して、摩耗進行速度が速く注意が必要です。次回分析は、摩耗の進行状況確認のため、ヶ月後に実施することを推奨します。これらのことは、異常摩耗の早期発見パラメータであるフェログラフィーのIs値がの乗とやや高く、摩耗粒子形態観察の結果、異物の噛み込みにより発生する切削粒子がやや多く観察されたこと以上のことから判断しました。尚、バックラッシの増加量を分析結果から計算できますので、構造が確認できる図面、ギヤの形式、歯形、モジュール、歯数、回転数、増速比、歯幅をお知らせ下さい。計算結果をご報告いたします。この油は継続使用可能と判断します。粘度は良好と判断します。粘度はmm/sと管理限界値以内にあり、良好と判断します。水分は良好と判断します。水分は.ppmと管理限界値の以下にあり、良好と判断します。全酸価は良好と判断します。全酸価は.mgKOH/gと新油データの.mgKOH/gに比較して高い値であるものの、IRの結果で油劣化の兆候を示すカルボン酸が確認されていないことから、良好と判断します。IRは良好と判断します。IRの結果、油劣化の兆候を示すカルボン酸の吸収が確認されていないことから、継続使用可能な状態にあると考えられます。計数汚染度は良好と判断します。計数汚染度は良好と判断します。計数汚染度はNAS級と当社推奨の管理限界値のNAS級以内にあり、良好と判断します。重量汚染度は.mg/mlでした。重量汚染度は.mg/mlでした。機器の潤滑状態フェログラフィーの結果、異常摩耗の早期発見パラメータであるIs値がの乗とやや高く、摩耗粒子形態観察の結果、異物の噛み込みにより発生する切削粒子がやや多く観察されました。SOAPは良好と判断します。SOAPの結果、摩耗により発生する鉄が検出されていないことから、良好と判断します。尚、油の添加剤成分であるリンが検出されました。D－SOAPの結果、鉄が検出されました。D－SOAPの結果、摩耗により発生する鉄が検出されました。フェログラフィーの結果、異物の噛み込みにより発生する切削粒子がやや多く観察されました。異常摩耗の早期発見パラメータであるフェログラフィーのIs値がの乗とやや高く、摩耗粒子形態観察の結果、異物の噛み込みにより発生する切削粒子がやや多く観察されました。
報告№105-6050 報告№105-6063 | 分析№105-01529 分析№105-01952 | 105-01952 | 前回の分析結果でオイルリングの摩耗が確認されたため、年月にオイルリングと油を交換しました。その後、年月に採油を実施したところ、油の汚染が確認されました。これを受け、汚染原因の調査のため、分析を実施しました。初期試験を実施した結果、油が汚染されていた原因は、前回と同様にオイルリング及び軸受メタルの摩耗により発生した摩耗粒子によるものと考えられました。オイルリングの摩耗はオイルリングの振れ回りが原因と考えられます。今後、潤滑油を適正にかきあげることができなくなるなどの原因で油膜切れを発生させることが懸念されるため、巡視の際にオイルリングの回転状況を確認すると共に至急濾過を実施されることを推奨します。現在のところ、摩耗しているのはオイルリングだけであり軸受は摩耗していないと思われます。メタルに摩耗の影響が出る前に濾過する事が必要で、濾過が実施出来ない場合は、ヶ月以内に精点Bを実施し、汚染状況及び摩耗の進行状況を確認されることを推奨します。これらのことは、計数汚染度がNAS級以上、重量汚染度がmg/mlと当社推奨の管理限界値を超えていたこと異常摩耗の早期発見パラメータであるフェログラフィーのIs値がと良好の範囲にあるものの、摩耗粒子形態観察の結果、金属接触が厳しい場合に発生するシビア粒子、銅合金が観察されたことD－SOAPの結果、鉄が、オイルリングの主成分である銅が.ppm、メタルの主成分である錫が検出されたこと以上のことから判断しました。
報告№108-0227 報告№110-00696 | 分析№108-01664 分析№110-003254 | 110-003254 | Iカップリング発光分光分析供試のタービン油を分析した結果、SOAP／D－SOAPで鉄、ニッケル、錫、リン、亜鉛、カルシウム、ケイ素、ナトリウムが検出されました。これらの検出された金属元素から発生箇所を推定すると鉄、ニッケル、錫・軸受等リン・オイル添加剤亜鉛、カルシウム、ケイ素、ナトリウム・外部混入異物であると思われます。このうち、機械部品が摩耗したと思われる元素はのグループです。ケイ素の検出SOAPでケイ素がppm検出されました。一般に、潤滑油中からケイ素が検出された場合、シリコン油或いは、シリコン系の添加剤が検出されるフェログラフィーおよびフィルタ表面の異物観察で砂が多く観察されて検出されるシリコングリースをシール部に塗布している場合、このシリコングリースが潤滑油に混入して検出されるなどが挙げられますが、今回の検出が比較的高濃度であることからの可能性が考えられます。については、分析結果では確認することが出来ませんので、これに関する情報があれば提供をお願いします。フェログラフィー異常摩耗の早期発見パラメータとして摩耗粒子を定量化して評価するフェログラフィーのIs値は、潤滑状態が正常なの乗でした。摩耗粒子の形態で比較的多く観察された粒子は、潤滑状態が正常な場合に発生する摩耗粒子、外部から混入したと思われる鉄錆、樹脂等でした。このような摩耗粒子が観察された場合には、潤滑部では正常なマイルド摩耗が発生していることが分かります。計数汚染度はやや高い値でした。フィルタ表面の異物観察で鉄錆、樹脂等が観察されたことから、汚染度が高い要因は、摩耗と外部混入異物の影響と思われます。粘度、全酸価、IR、RBOTの各データは良好でした。油の余寿命は、使用油の使用期間または使用時間が不明であったため、ご依頼の油の余寿命に関する検討は行えませんでした。ただし、分析の結果で新油値がminであったことから、使用期間を仮にヶ月間と仮定すれば余寿命は十二分にあると言えます。可能であれば、使用期間、あるいは使用時間の情報をご提供下さい。潤滑油および軸受は継続使用可能な状態にあると判断します。今後も定期的に分析を実施し、摩耗の進行状況を確認することを推奨します。油槽内の清掃潤滑油が汚染されていることから、油槽内は汚染されていると思われます。更油をする際には、油槽内を清掃し、更油する新油もNAS級程度の清浄な潤滑油を更油することを推奨します。シリコン系のグリースや添加剤の確認シリコン系の添加剤やグリースを使用している箇所があるかについてご確認下さい。
報告№109-09136 報告№112-00644 | 分析№109-001160 分析№112-002884 | 112-002884 | 分析の結果、潤滑油は継続使用可能な状態にあると判断します。但し、IRの結果、新油のIRスペクトルと一致しない箇所が確認されたことから、以下の対策を推奨します。異種油の混入および油名の確認分析データから新油と一致しないデータが確認されたことから、異種油の混入または油名が違っている可能性があります。油は設備の条件にあった適正な性能のものを使用することが重要であるため、異種油の混入の有無、油名を再確認することを推奨します。粘度、酸価の各データは良好でした。但し、IRの結果、新油のIRスペクトルと一致しない箇所が確認されたことから、異種油の混入または油名の誤りなどが考えられます。尚、RBOTは、新油値に比較して大きな値であり減少傾向は確認されませんでした。このことから、酸化防止剤の消耗は確認されず、この油は継続使用可能な状態にあると判断できました。水分は良好でした。
報告№104-0145 | 分析№104-01216 | 104-01216 | 本トライボ診断は、潤滑油を分析し、分析結果から潤滑および汚染状態を評価することを目的としました。潤滑潤滑を評価するため、粘度、水分、全酸価、IR、RBOTを実施しました。その結果、各分析データは全て良好であり、本試料油は使用可能な状態にあると判断します。潤滑潤滑を評価するため、計数汚染度、重量汚染度、光学顕微鏡写真を実施しました。その結果、各分析データは当社推奨の管理限界値内にあり、本試料油使用可能な汚染状態であると判断します。
報告№109-09094 報告№110-00627 | 分析№109-000928 分析№110-002841 | 110-002841 | ちょう度値はと新グリース値に比較して上昇し、当社推奨の管理上限値であるを超えていることから、軟化していることが分かりました。軟化したグリースを使用した場合、グリースの漏洩や軸受等で油膜切れが発生することが懸念されます。有機物・有機化合物試験で検出されたピークには新グリースと異なるピークが検出されました。グリースが軟化していたため、グリースを交換されることを推奨します。尚、IRの結果で新グリースと異なるピークが検出されたことから、グリース名が違うか、或いは、異種グリースが混入した可能性が考えられますので、確認する必要があります。≪状態監視とパラメータ≫分析の目的および各分析のパラメータは以下の通りです。特性低下目的：グリースの分析結果から、グリースの物理的性状や劣化傾向などを確認する。全酸価JISK赤外線吸収スペクトルJISKちょう度JISK滴点JISK摩耗目的：グリース中の摩耗粒子を分析する事により、回転・摺動部の潤滑状態、摩耗劣化の程度、余寿命などを解析する。摩耗診断電子顕微鏡観察JISKX線マイクロアナリシス油中金属濃度）JISK≪分析結果≫特性低下全酸価：良好全酸価.mgKOH/gは新油値の.mgKOH/g以内にあることから、問題は無いと判断します。赤外線吸収スペクトル：良好ちょう度：要処置ちょう度値はと当社推奨の管理上限値であるを超えていました。滴点：良好滴点はと新油値のに比較し高いものの、有機物・有機化合物試験の結果で油劣化の兆候を示すカルボン酸の吸収が見られないことから、問題は無いと判断します。摩耗摩耗診断電子顕微鏡観察・X線マイクロアナリシス：今回は実施していません。油中金属濃度：今回は実施していません。
報告№107-0366 報告№112-00158 | 分析№107-01900 分析№112-000648 | 112-000648 | 濾過前の試料油を分析した結果、摩耗粒子の形態観察で潤滑状態が正常な場合に発生する摩耗粒子が比較的多く観察されました。前回に比較してSOAPで鉄がからppm、D－SOAPで鉄がからに増加していました。主にサーボシリンダ内壁やポンプ内部で摩耗が発生している可能性が考えられます。現在のところ、NAS級と非常に良好の範囲にあるものの、SOAP／D－SOAPの鉄濃度が増加していることから、このまま摩耗が進行し、汚染度がNAS級のやや不良領域に上昇した場合、バルブ類の動作障害やフィルタの目詰まり等が発生することが懸念されます。これらの障害発生に対する弊害を勘案の上、念のため、ヶ月後に再分析を実施し、摩耗の進行状況および汚染の状態を確認することを推奨します。
報告№106-4500 報告№106-6013 | 分析№106-00057 分析№106-00228 | 106-00228 | 初期試験を実施した結果、濾過効率の変化がなければ摩耗は安定していると判断します。また、潤滑油も継続使用が可能と判断します。これらのことは、前回に比較して、計数汚染度はランク減少したことSOAP／D-SOAPの鉄濃度に変化がないこと異常摩耗の早期発見パラメータであるフェログラフィーのIs値が.と良好の範囲にあること以上のことから判断しました。尚、入口弁用圧油には濾過機が設置されているため、油中汚染度は常時清浄な状態に保持され、摩耗に変化が生じても検出出来ない可能性もありえます。そこで、より正確に解析するために濾過機の入口と出口から採油を実施し、正確な濾過効率を元に摩耗の進行状況を確認されることを推奨します。
報告№109-09136 | 分析№109-001160 | 113-000677 | 潤滑油は継続使用可能な状態にあると判断します。計数汚染度はNAS級と、当社推奨の管理限界値以下であり、良好でした。．粘度、水分、全酸価、IR、RBOTの各データは良好でした。
報告№109-09136 報告№112-00191 | 分析№109-001160 分析№112-000778 | 112-000778 | SOAP／D－SOAPで軸受メタルの主成分である錫濃度が高く、観察された摩耗粒子もホワイトメタルであったことから、軸受は継続使用することは出来ない状況にあったと推定されました。フェログラフィーIs値は異常摩耗の早期発見パラメータのつで、摩耗粒子を定量化するために用います。今回のIs値はの乗でした。摩耗粒子の形態で比較的多く観察された粒子は、潤滑状態が正常な場合に発生する摩耗粒子異常な潤滑状態で発生するホワイトメタルでした。これらの摩耗粒子が観察された場合、潤滑部で発生している摩耗形態は、正常なマイルド摩耗潤滑状態がやや厳しい凝着摩耗であることが分かります。Iカップリング発光分光分析【SOAP／D－SOAP】検出された金属元素は、SOAP／D－SOAPの結果表に示すように、鉄、鉛、銅、アンチモン、錫、カルシウム、バリウム、ナトリウムでした。検出された金属元素から発生箇所を推定すると鉄、鉛、銅、アンチモン、錫・軸受等バリウム・オイル添加剤カルシウム、ナトリウム・外部混入異物であると思われます。このうち、機械部品が摩耗したと思われる元素はのグループです。SOAP／D－SOAPで軸受メタルの主成分である錫濃度が高い値でした。計数汚染度はD級、重量汚染度はmg/mlと共に処置領域にありました。D－SOAPで鉛、錫が多く検出され、フィルタ表面の異物観察で表面が茶褐色で鉄錆、砂等が観察されたことから、汚染度が高い要因は、摩耗とスラッジ、そして外部混入異物の影響と思われます。前回同様に粘度、水分、酸価、RBOTの各データは良好でした。尚、RBOTが前回に比較してmin増加していました。RBOTが増加した理由は、更油、補給を実施した仮設タンクで他の軸受油と混合して濾過を実施した濾過機配管内や仮設タンクなどに油が残留していた以上のことが考えられます。前回から今回までの間に濾過を実施していることから、およびが考えられます。但し、今回の分析結果で、酸価および粘度の各データに大きな変化はなく、異種油の混入などは確認されていないため、本試料油は継続使用可能な状態にあります。今後は今回のRBOT値によりデータ管理を行います。
報告№109-09136 報告№111-00186 | 分析№109-001160 分析№111-001009 | 111-001009 | 前回の浄油前に比較して計数汚染度が高い値でした。今回の採油は、採油前に廃油を実施しておらず、ドレン配管内に残留していた異物を採油した可能性が考えられます。対策内容運転中に採油を実施している点は良いと思いますが、採油前にドレン配管内の容量分の～倍程度廃油を実施していないため、ドレン配管内に残留していた異物を採取し、その影響で分析データが高くなっている可能性があります。正確な汚染状態を確認するには、採油前にドレン配管内の容量分の～倍程度の廃油を実施するか、油槽中層部から採油を実施することを推奨します。前回に比較して計数汚染度はNAS級からNAS級にランク増加し、やや高い値でした。重量汚染度で使用したフィルタ表面の異物観察で鉄錆、砂等が観察されたことから、汚染度が高い要因は、外部混入異物の影響と思われます。粘度、水分、全酸価の各データは良好でした。尚、全酸価は.mgKOH/gと当社推奨の管理限界値を超えていますが、年月に当社製清浄分散剤TS－を投与した影響であり、異常ではありません。
報告№109-09136 報告№111-00053 | 分析№109-001160 分析№111-000199 | 111-000199 | 更油からの使用時間をもとに潤滑油の余寿命を評価したところ、潤滑油は次回定検まで使用可能と判断できました。次回定検時に更油を実施しない場合は、酸化安定度を知るための分析を実施し、余寿命を確認することを推奨します。酸化安定度はminであり、当社推奨の管理限界値のmin以上であることから、良好と判断します。
報告№109-09136 報告№109-09396 | 分析№109-001160 分析№109-002612 | 109-002612 | 軸受の潤滑状態および定期試験を実施し、前回データと照合した結果、油中摩耗粒子の減少が確認されました。油中の粒子濃度は、油膜破断による発生や、油槽内などでの沈降が均衡したところで一定、いわゆる平衡状態になります。このバランスが崩れると増加する場合と減少する場合とに分かれます。本軸受では、油中の粒子が減少する要因となるフィルタ類は設置されておらず、濾過による減少は考えられません。そのため、油中の摩耗粒子が減少したのは、摩耗粒子がほとんど発生せず、油槽内部での沈降があったためと考えられます。以上のことから、本軸受は摩耗の進行がなく、潤滑状態は安定した状態にあったものと判断します。これらのことは、前回に比較して、計数汚染度はランク減少し、SOAP／D-SOAPの鉄および錫濃度に変化がないこと異常摩耗の早期発見パラメータであるフェログラフィーのIs値がのマイナス乗と良好の範囲にあること以上のことから判断しています。潤滑油の基本特性潤滑油の基本特性は、良好の範囲にあることから、本試料油は継続使用可能と判断します。
報告№106-0334 報告№106-0334 | 分析№106-01767 分析№106-01767 | 106-01767 | 分析の結果、ギヤ歯面および転がり軸受軌道面で発生した小さなサイズの摩耗粒子、外部から混入した鉄錆がやや多く観察されましたが、GAHは回転速度が非常に遅いため摩耗の進行も遅く、短時間で異常磨耗に進行することはないと考えられます。ただし、今後、外部から混入した異物がギヤ歯面および軌道面に噛み込み摩耗が進行することもあり、念のためヶ月後に再度分析を実施し、摩耗の進行状況を確認されることを推奨します。これらのことは、異常摩耗の早期発見パラメータであるフェログラフィーのIs値がの乗とやや高く、摩耗粒子形態観察の結果、ギヤ歯面、転がり軸受の軌道面で発生する疲労摩耗粒子、外部から混入した鉄錆がやや多く観察されたこと以上のことから判断しました。尚、採油前の排油量がドレン配管分であり不足していた可能性も考えられます。今後の採油はドレン配管分の油量の～倍程度排油を行ってから、採油を実施されることを推奨します。トライボ診断では、バックラッシの増加量を分析結果から計算できますので、構造が確認できる図面、ギヤの形式、歯形、モジュール、歯数、回転数、増速比、歯幅をお知らせ下さい。計算結果をご報告いたします。この油は継続使用可能と判断します。粘度は良好と判断します。粘度はmm/sと管理限界値以内にあり、良好と判断します。水分は良好と判断します。水分はppmと管理限界値の以下にあり、良好と判断します。全酸価は良好と判断します。全酸価は.mgKOH/gと新油データの.mgKOH/gに比較して高い値であるものの、IRの結果で油劣化の兆候を示すカルボン酸が確認されていないことから、良好と判断します。IRは良好と判断します。IRの結果、油劣化の兆候を示すカルボン酸の吸収が確認されていないことから、継続使用可能な状態にあると考えられます。計数汚染度、重量汚染度、共に良好と判断します。計数汚染度は良好と判断します。計数汚染度はNAS級と当社推奨の管理限界値のNAS級以内にあり、良好と判断します。重量汚染度はmg/mlでした。重量汚染度はmg/mlでした。機器の潤滑状態フェログラフィーの結果、ギヤ歯面、転がり軸受軌道面で発生する疲労摩耗粒子、外部から混入した鉄錆がやや多く観察されました。SOAPの結果、鉄が検出されました。SOAPの結果、摩耗により発生する鉄が検出されました。又、油の添加剤成分であるリンが検出されました。D－SOAPの結果、鉄が検出されました。D－SOAPの結果、摩耗により発生する鉄が検出されました。フェログラフィーの結果、ギヤおよび転がり軸受軌道面で発生する疲労摩耗粒子、外部から混入した鉄錆がやや多く観察されました。フェログラフィーの結果、異常摩耗の早期発見パラメータであるIs値がの乗とやや高く、摩耗粒子形態観察でギヤおよび転がり軸受軌道面で発生する疲労摩耗粒子、外部から混入した鉄錆がやや多く観察されました。
報告№109-09255 報告№109-09255 | 分析№109-001914 分析№109-001914 | 109-001914 | 今回の採油は、対象設備停止中にドレン弁から実施しているため、別紙油中粒子の沈降の影響に示すように、油中粒子などの固形物は沈降の影響を受けて分析データが高濃度に出る可能性があることから、このことを踏まえて結果を検討しました。本試料は、高濃度になっていると思われる対象設備停止中のドレン弁から実施した採油にもかかわらず、分析の結果は全て良好の範囲にあったことから、油は継続使用可能であり、また潤滑状態も正常と判断します。特性低下分析結果は、全項目が良好の範囲にありました。したがって、油の特性低下は認められず良好と判断します。粘度粘度はmm/sと新油値mm/sに対する粘度変化率が-％でした。粘度変化率の推奨管理限界値は、±％以内となっていますが、今回の結果はこの範囲内にあることから良好と判断します。全酸価全酸価はと新油値.mgKOH/gに比較して若干高くなっているものの、今回の分析結果には劣化の兆候として現れる有機物・有機化合物が確認されていないことから、良好と判断します。酸化安定度酸化安定度は、新油値と比較して十分に残存していることが必要ですが、今回の残存率は新油の％となっており、当社推奨の管理限界値の％以上であったことから、良好と判断します。汚染水分による汚染は確認されず、良好と判断します。水分濃度水分濃度はppmと当社推奨の管理限界値の以下であり、良好と判断します。摩耗潤滑状態は正常と判断します。異常摩耗の早期発見パラメータであるフェログラフィーのIs値は、潤滑状態が良好と判断できるのマイナス乗であったことから、潤滑状態は正常と判断します。
報告№104-0396 | 分析№104-02764 | 104-02764 | 濾過前の試料油を分析した結果、計数汚染度が前回NAS級から、今回NAS級に約年ヶ月でランク上昇しました。フィルタ写真の結果、砂等が多く観察されているため、汚染度が上昇した要因は、外部から混入した異物によるものと考えられます。砂等の異物は、通常運転中、過去作業中、今回採油時などに混入したと考えられます。又、潤滑異常の早期発見パラメータである摩耗過酷度を示すIs値が.と非常に良好の範囲にあることから、潤滑状態は良好な状態にあると判断します。尚、RBOTが前回に比較し、min上昇したのは、新油の補充等の影響が考えられます。今後は、今回のRBOT値によりデータ管理を行います。
報告№109-09136 報告№113-00644 | 分析№109-001160 分析№113-002766 | 113-002766 | 潤滑油は重量汚染度が高いことから、バルブ類の動作障害等が懸念されます。対象機器油中金属元素のクロムがSOAPでppm検出されました。クロムは、シリンダ内面にメッキされていることから、シリンダ内面の摩耗によるものと推定されます。今後、メッキが剥がれ落ちてきた場合、耐摩耗性が低下し、シリンダ内面の摩耗が進行して、ピストンの動作に支障が出る懸念があるため、以下の対策を推奨します。更油または濾過潤滑油は重量汚染度が高いことから、バルブ類の動作障害等が懸念されるため、予防措置として更油または濾過を推奨します。シリンダ内面の点検と採油箇所の検討SOAPの結果、クロムが高い値であり、仮定した数値が間違っていなければ、メッキ部分は摩耗している可能性があることから、シリンダ内面の点検を推奨します。今後分析を実施する場合、シリンダポートの両側から採油を実施し、ポートのどちら側が摩耗しているかを確認することを併せて推奨します。定期的な分析今後懸念される摩耗の進行を監視するため、定期的に分析を実施することを推奨します。濾過効率の確認潤滑油が常時濾過されている設備は、全体油量と潤滑油ポンプ吐出量、そして濾過機の濾過効率などをパラメータとして潤滑状態の評価を行います。今後は、濾過機の入口と出口から採油を実施することを推奨します。最適な採油方法本試料油は、機器停止中に潤滑油タンク給油口から採油されているため、別紙油中粒子の沈降の影響に示すように、油中粒子が油槽底部に沈降し、分析データが低濃度に出ている可能性があります。正確なデータによる診断を行うためにも、今後の採油は、極力運転中もしくは停止直後の油槽中層部から実施されることを推奨します。異常摩耗の早期発見のパラメータであるIs値は、前回のレベルから変化はなく、やや高い値でした。また、潤滑部の摩耗が認められたため、定期的に潤滑油分析を実施し、摩耗推移を監視することが有用と考えます。クロムメッキの摩耗深さSOAPの結果、クロムがppm検出されました。シリンダ内面にクロムメッキをしていることから、シリンダ内面の摩耗によるものと考えられます。メッキの膜厚は、～μm以上であり、用途に応じて膜厚が選定されます。今回の分析結果からメッキの摩耗深さを求めました。情報が不明な部分がありますので、シリンダ直径をmm、ストローク幅をmmと仮定しました。その結果、メッキ部分の平均的な摩耗深さは、μmと推定されました。メッキの膜厚が最も少ないμmであった場合、既にメッキが摩耗している可能性が考えられます。計数汚染度は前回のNAS級から等級に変化はなく、良好です。但し、重量汚染度は.mg/mlからmg/mlに減少しているものの、当社推奨の管理限界値を超えていました。D-SOAPで油の添加剤成分であるリンが検出され、フィルタ残渣に、金属片、粘ちょう物が観察されたことから、汚染度が高い要因は、摩耗とスラッジの影響と思われます。粘度、水分、酸価、IRの各データは良好です。
報告№106-0227 報告№106-0355 | 分析№106-01279 分析№106-01886 | 106-01886 | 濾過前の試料油を分析した結果、粘度がmm/sと新油のmm/sに比較して、粘度変化率は+.％で、やや不良領域にありました。計数汚染度が前回NAS級から、今回NAS級に約年ヶ月でランク上昇しました。）粘度の上昇現在、ISOVGからISOVGに移行しているため異常ではなく、本試料油は継続使用可能と判断します。）汚染度の上昇摩耗粒子形態観察及びフィルタ写真の結果、鉄錆、砂が観察されているため、汚染度が上昇した要因は、外部から混入した異物によるものと考えられます。但し、潤滑異常の早期発見パラメータである摩耗過酷度を示すIs値がと非常に良好の範囲にあることから、潤滑状態は良好な状態にあると判断します。尚、RBOTが前回に比較し、min上昇したのは、新油の補充等の影響が考えられます。今後は、今回のRBOT値によりデータ管理を行います。
報告№109-09136 報告№112-00522 | 分析№109-001160 分析№112-002155 | 112-002155 | 軸受は継続使用可能な状態にあると判断します。但し、今後も摩耗の進行を傾向監視するため、以下の対策を推奨します。定期的な分析疲労摩耗の進行を監視するため、定期的に分析を実施し、分析データによる摩耗の進行状況を確認することを推奨します。はフェログラフィーおよびSOAP/D-SOAPの結果から総合的に判断した結果、やや厳しい状態にあると考えられます。フェログラフィー【定量分析：Is値】Is値は異常摩耗の早期発見パラメータのつで、摩耗粒子を定量化するために用います。前回に比較してIs値はの乗と変化はないものの、やや高い値でした。フェログラフィー【定性分析：摩耗粒子および摩耗形態観察】分析結果から比較的多く観察された粒子は、以下の通りでした。正常な摩耗粒子・潤滑状態が正常なマイルド摩耗により発生。疲労摩耗粒子・繰返し応力を受けて発生。Iカップリング発光分光分析【SOAP/D-SOAP】検出された金属元素から発生箇所を推定すると、以下の通りでした。鉄、ニッケル・軸受等リン・添加剤カルシウム、ナトリウム・外部混入異物計数汚染度は、前回に比較してNAS級からNAS級にランク低下しているものの、やや高い値でした。フィルタ表面の異物観察で金属片、鉄錆、砂等が観察されたことから、汚染度が高い要因は、摩耗と外部混入異物の影響と思われます。分析結果計数汚染度はやや高い値でした。計数汚染度計数汚染度はNAS級と当社推奨の管理限界値のNAS級以下にあるものの、やや高い値でした。重量汚染度は.mg/mlでした。摩耗粒子の形態観察の結果、潤滑状態が正常な場合に発生する摩耗粒子、繰返し応力を受けて発生する疲労摩耗粒子が比較的多く観察されました。SOAPSOAPの結果、油の添加剤成分であるリンが検出されました。D-SOAPD-SOAPの結果、摩耗により発生する鉄が検出されました。フェログラフィー異常摩耗の早期発見パラメータであるフェログラフィーのIs値がの乗とやや高く、摩耗粒子の形態観察の結果、潤滑状態が正常な場合に発生する摩耗粒子、繰返し応力を受けて発生する疲労摩耗粒子が比較的多く観察されました。
報告№107-4530 報告№107-0251 | 分析№107-01164 分析№107-01330 | 107-01330 | 濾過後の試料油を分析した結果、濾過前に比較して重量汚染度が.mg/mlからmg/mlに増加し、やや不良領域にありました。重量汚染度が高いのは、濾過前に比較してD－SOAPで油の添加剤成分であるバリウムがからppmに増加し、フィルタ写真で茶褐色状の粘ちょう物が見られたことから、このバリウムがスラッジ化したためと考えられます。今後、このスラッジの影響で軸受表面の静摩擦係数が上昇し、起動時のトルク上昇につながり、起動開度が増加することが懸念されます。障害発生に対する弊害を勘案の上、スラッジを無害化する当社製清浄分散剤TS－の投与と濾過を実施されることを推奨します。尚、濾過前の試料からスラッジが確認されていないにもかかわらず、濾過後の試料で確認されたことから、仮設タンクなどに堆積していたスラッジが混入した可能性がありますので、仮設タンク内をご確認下さい。
報告№109-09136 報告№110-00407 | 分析№109-001160 分析№110-001864 | 110-001864 | 摩耗状態前回に比較してSOAP／D－SOAPの結果、鉄および錫濃度に変化はなく、異常摩耗の早期発見パラメータであるフェログラフィーのIs値がのマイナス乗と良好でした。汚染度前回に比較して計数汚染度はNAS級からNAS級にランク減少し、良好でした。粘度、水分、全酸価、IR、RBOTの各データは良好でした。潤滑油および軸受は継続使用可能な状態にあると判断します。
報告№107-4530 報告№107-0227 | 分析№107-01164 分析№107-01221 | 107-01221 | グリースの物理的性状を確認する。分析の結果、グリースの物理的性状を示すちょう度は、とちょうど番号番の範囲にあり、若干硬化していることが確認されました。全酸価および滴点は当社に新グリースのデータがないため判定することが出来なかったものの、IRの結果、新グリースのスペクトルパターンに比較して変化は確認されず、グリースの劣化は進行していないものと判断します。以上のことから、本グリースは若干硬化しつつあることが確認されており、今後油分減少などにより、滴点の上昇や全酸価の上昇などによりグリースの劣化が確認されるようになると想定されますので、定期的に分析を実施し、グリースの劣化状況を確認されることを推奨します。
報告№106-6023 報告№106-6105 | 分析№106-00388 分析№106-02249 | 106-02249 | 精点Aを実施した結果、重量汚染度がmg/mlと管理限界値を超えていました。D－SOAPの結果、前回に比較して鉄、カルシウム、ナトリウムが上昇し、フィルタ表面には外部から混入した砂が見られたことから、重量汚染度が高い原因は、鉄を使用した箇所の摩耗、外部混入異物の影響と考えられました。計数汚染度はNAS級と管理限界値内にあることから、μm以下の計測されないサブミクロンサイズの粒子が多いと思われます。現在のところ継続使用可能と判断しますが、今後これらの異物が軸受摺動面に噛み込み摩耗が進行することが懸念されるため、ヶ月後に精点Bを実施し、摩耗の進行状況を確認することを推奨します。これらのことは、重量汚染度がmg/mlと管理限界値を超えていたことD－SOAPの結果、前回に比較して鉄が.から、外部から混入したカルシウムがから、ナトリウムがから.ppmに上昇したこと以上のことから判断しました。
報告№109-09136 報告№110-00054 | 分析№109-001160 分析№110-000157 | 110-000157 | IRを除く項目は良好でした。IRの結果でIRチャートに示すように新油と異なるピークが確認されました。異種油の混入、或いは、油名が違う可能性があります。結論酸化劣化の進行は確認されなかったことから、潤滑油は継続使用可能な状態にあると判断しますが、以下の対策が必要です。異種油の混入、或いは、油名が違う可能性がありますので、再度ご確認下さい。
報告№105-6050 | 分析№105-01524 | 105-01524 | 精点Aを実施した結果、全てのデータが良好であることから、この油は継続使用可能であり、潤滑状態も正常と判断します。但し、SOAPで銅がppm検出されました。この原因は以下のように、油の添加剤成分である亜鉛系添加剤と銅が反応して溶出する。冷却用蛇管にフィンがついていた場合、振動により摩耗する。及びの現象が同時に起こる。等が考えられますが、今回の銅の検出は分析の結果からの可能性が高いと推定されます。銅の溶出は、冷却蛇管と添加剤成分との反応で発生しますが以下の点に注意が必要です。冷却蛇管が溶解、又は、摩耗している場合、蛇管にピンホールが発生することへの注意が必要です。この場合、潤滑油に水分が混入しますので、水分値の増加により確認できます。油中の銅濃度が以上になった場合、別添資料鉱油の酸化に対する金属触媒の影響に示すとおり油の劣化速度が加速しますので、銅濃度は以下で管理されることを推奨します。銅濃度が増加傾向を示すような場合、油種の変更が必要です。
報告№102-0290 報告№102-0290 | 分析№102-02817 分析№102-02817 | 102-02817 | 分析の結果、潤滑油としての性状は良好です。但し、本試料油は、油清浄器が設置されている油槽であるため、油中の粒子が除去されていますので、診断は油清浄器による減少率を考慮して潤滑状態を解析する必要があります。今回の解析は、別添資料油中摩耗粒子の平衡濃度に示すように十分に濾過時間が経過し、油中粒子が飽和状態になっていると仮定しています。油清浄器による油中の摩耗粒子の減少率は油清浄器の入口と出口の汚染度を評価し、その結果から求めますが、今回は油清浄器の入口から採取した試料がありませんので、減少率を、ご提供いただいた油清浄器の機器情報から濾過率.として解析を行います。尚、濾過率を考慮した減少率は油清浄器の吐出量と総油量との比から換算します。本機の油清浄器の吐出量は毎時L、設備油量はLですので減少率は.となります。油清浄器により時間で％の粒子が減少するとした場合、油がパスして増加する粒子数は、今回計数汚染度の～μmレンジですと個/mlの％の個/mlとなります。更に、この発生粒子数から平衡濃度を計算します。平衡濃度は下式により求めます。平衡濃度＝発生粒子数／減少率・式油清浄器が設置されていない場合の減少率を.とすると平衡濃度は個/mlとなります。このことから分かるように、本試料油中の汚染度は、油清浄器が設置されていることでNAS級と清浄になっていますが、油濾過機がないと仮定した場合、計算により求めたように～μmレンジの汚染度はNAS級以上の汚染状態になる可能性を示唆するものととらえる事が出来ます。他のレンジを同様に計算すると以下のようになり、NAS級以上となります。 前回 今回 ～ ～ ～ ～ 以上 等級 級以上 級以上 油清浄器が想定どおりの性能を発揮できていたとすると、その油清浄器がなかったとした場合、以上のとおり前回同様にNAS級以上の非常に汚染された状態になることが推定されます。但し、粒子数を見ると減少傾向を示しているため、摩耗は安定していることを示しています。尚、本解析は減少率を油清浄器の機器情報をもとに進めております。又、フェログラフィーの摩耗粒子形態観察の結果、金属接触が厳しい場合に発生するシビア粒子等が多く見られますので、今後は、油清浄器出口からの採油に加え、油清浄器入口からも採油を実施し、変動する減少率を評価し、管理されることを推奨します。
報告№109-09501 報告№109-09501 | 分析№109-003108 分析№109-003108 | 109-003108 | 有機物・有機化合物を分析する赤外線吸収スペクトル分析の結果、検出されたピークには新グリースと異なるピークが検出されました。グリースは以下の対策が必要です。グリース名が違うか、或いは、異種グリースが混入した可能性が考えられますので、グリース名、異種グリース混入の可能性を確認する必要があります。≪状態監視とパラメータ≫分析の目的および各分析のパラメータは以下の通りです。特性低下目的：グリースの分析結果から、グリースの物理的性状や劣化傾向などを確認する。全酸価JISK赤外線吸収スペクトルJISKちょう度JISK滴点JISK摩耗目的：グリース中の摩耗粒子を分析する事により、回転・摺動部の潤滑状態、摩耗劣化の程度、余寿命などを解析する。摩耗診断電子顕微鏡観察JISKX線マイクロアナリシス油中金属濃度）JISK≪分析結果≫特性低下全酸価：良好全酸価.mgKOH/gは新油値の.mgKOH/g以内にあることから問題は無いと判断します。赤外線吸収スペクトル：良好ちょう度：良好ちょう度値と当社推奨の管理限界値であるから以内に留まっています。滴点：良好滴点はと新油値のに比較し変化はないことから問題は無いと判断します。摩耗摩耗診断電子顕微鏡観察・X線マイクロアナリシス：今回は実施していません。油中金属濃度：今回は実施していません。
報告№103-6059 | 分析№103-01421 | 103-01421 | 濾過前の試料油を分析した結果、軸受摺動面で厳しい金属接触が発生していることが確認されました。直ちに異常ではないものの、ヶ月後に再度分析を実施し、摩耗の進行状況を確認されることを推奨します。これらのことは、計数汚染度が、前回濾過後のNAS級からNAS級にランク上昇していること、及び、異常摩耗の早期発見パラメータであるフェログラフィーのIs値が、と非常に良好の範囲にあるものの、摩耗粒子の形態観察の結果、金属接触が厳しい場合に発生するシビア粒子、摩擦熱が高い場合に発生する黒錆が比較的多く見られたことから判断しました。尚、RBOTが前々回に比較し、min上昇したのは、新油の補充の影響によると思われます。今後は、今回のRBOT値によりデータ管理を行います。
報告№106-0227 報告№106-6087 | 分析№106-01279 分析№106-02005 | 106-02005 | 精点Bを実施した結果、摩耗の安定が確認され、潤滑油も継続使用可能な状態にあると判断します。これらのことは、前回に比較して、計数汚染度は等級に変化がないことSOAP／D-SOAPの鉄及びモリブデン濃度に変化がないこと異常摩耗の早期発見パラメータであるフェログラフィーのIs値がと良好の範囲にあること以上のことから判断しました。
報告№108-0130 報告№108-0130 | 分析№108-00864 分析№108-00864 | 108-00864 | 分析の結果、ギヤ歯面、転がり軸受の軌道面、共に潤滑状態は正常であることが確認され、ギヤおよび軸受は継続使用可能な状態にあると判断します。但し、異常摩耗の早期発見パラメータであるフェログラフィーのIs値がの乗とやや高く、摩耗粒子の形態観察で異物の噛み込みにより発生する切削粒子が多く観察されたことから、摩耗形態は切削摩耗であることが分かりました。切削摩耗は、異物が混入していない状態に比較して、摩耗進行速度が速く注意が必要です。今後更に摩耗が進行することが懸念されるため、理論的計算の結果、今回の採油から時間以上経過していれば進行状態の確認が出来ますので、この経過時間以後に再分析を実施することを推奨します。尚、トライボ診断では、バックラッシの増加量を分析結果から計算できますので、構造が確認できる図面、ギヤの形式、歯形、モジュール、歯数、回転数、増速比、歯幅をお知らせ下さい。計算結果をご報告いたします。計数汚染度はやや高い値でした。計数汚染度はやや高い値でした。計数汚染度はNAS級と当社推奨の管理限界値のNAS級以内にあるものの、やや高い値でした。重量汚染度は.mg/mlでした。重量汚染度は.mg/mlでした。機器の潤滑状態異常摩耗の早期発見パラメータであるフェログラフィーのIs値がの乗とやや高く、摩耗粒子の形態観察で異物の噛み込みにより発生する切削粒子が多く観察されました。SOAPの結果、鉄が検出されました。SOAPの結果、摩耗により発生する鉄、油の添加剤成分であるリンが検出されました。D－SOAPの結果、鉄が検出されました。D－SOAPの結果、摩耗により発生する鉄が検出されました。フェログラフィーの結果、異物の噛み込みにより発生する切削粒子が多く観察されました。異常摩耗の早期発見パラメータであるフェログラフィーのIs値がの乗とやや高く、摩耗粒子の形態観察の結果、異物の噛み込みにより発生する切削粒子が多く観察されました。
報告№108-5071 報告№111-00279 | 分析№108-02721 分析№111-001335 | 111-001335 | 潤滑油は継続使用可能な状態にあると判断します。但し、今後は障害予防を目的に以下の対策を推奨します。消泡性能が低下した場合、ギヤ歯面での油膜形成に影響が出て摩耗の発生が進展することがあります。今後は消泡性能低下の影響により摩耗が進展する可能性がありますので、フェログラフィーおよびSOAP-Tを追加することを推奨します。泡立ち試験の結果は、-と新油値が-であるのに比較して高い値となっていたことから、消泡性能が低下していることが分かりました。今後の使用状況によっては油の酸化劣化が進行したり、ギヤ歯面およびベアリング軌道面で油膜切れが発生したりする場合があるため、消泡剤の添加による消泡性能の改善など何らかの対応が必要になると思われます。分析結果泡立ち試験の結果、消泡性能が低下していることが確認されました。粘度粘度はmm/sと新油値mm/sに比較して、粘度変化率は+％で、当社推奨の管理限界値である±％以内にあり、良好と判断します。泡立ち試験泡立ち試験は-と新油に比較して高い値でした。水分はppmと当社推奨の管理限界値の以下であり、良好と判断します。全酸価全酸価は.mgKOH/gと新油値.mgKOH/gに比較して高いものの、IRの結果で油劣化の兆候を示すカルボン酸の吸収が確認されていないことから、良好と判断します。
報告№111-00372 報告№111-00372 | 分析№111-001676 分析№111-001729 | 111-001729 | グリースの物理的性状は良好と判断します。グリースは継続使用可能な状態にあると判断します。≪状態監視とパラメータ≫分析の目的および各分析のパラメータは以下の通りです。特性低下目的：グリースの分析結果から、グリースの物理的性状や劣化傾向などを確認する。全酸価JISK赤外線吸収スペクトルJISKちょう度JISK滴点JISK摩耗目的：グリース中の摩耗粒子を分析する事により、回転・摺動部の潤滑状態、摩耗劣化の程度、余寿命などを解析する。摩耗診断電子顕微鏡観察JISKX線マイクロアナリシス油中金属濃度JISK≪分析結果≫特性低下全酸価：良好全酸価mgKOH/gは新油値の.mgKOH/gに比較し高くはあるものの、有機物・有機化合物試験の結果で油劣化の兆候を示すカルボン酸の吸収が見られないことから問題は無いと判断します。赤外線吸収スペクトル：良好ちょう度：良好ちょう度値はと当社推奨の管理限界値であるから以内に留まっています。滴点：良好滴点はと新油値のに比較し変化はないことから問題は無いと判断します。摩耗摩耗診断電子顕微鏡観察・X線マイクロアナリシス：今回は実施していません。油中金属濃度：今回は実施していません。
報告№109-09136 報告№113-00049 | 分析№109-001160 分析№113-000157 | 113-000157 | 分析の結果は、初期試験としては汚染状態がやや悪い状態でした。今回の結果であれば、良好な範囲であり継続使用は可能と判断できますが、SOAPの結果で新油と一致しないデータが確認されたことから、以下の対策を推奨します。軸受は継続使用可能な状態にあると判断します。但し、今後、摩耗進行の有無を確認するためにも傾向監視を継続することが有効です。再分析摩耗の進行を監視するため、夏期ピーク前に再分析を実施し、分析データによる摩耗の進行状況を確認することを推奨します。異種油の混入および油名の確認分析データから新油と一致しないデータが確認されました。意図的な添加剤の投与による影響ならば問題ありませんが、異種油の混入または油名が違っている可能性があります。油は設備の条件にあった適正な性能のものを使用することが重要であるため、異種油の混入の有無、油名を再確認することを推奨します。はフェログラフィーおよびSOAP/D-SOAPの結果から総合的に判断した結果、継続使用は可能ですが、今後の機器の機能を確認するためにも傾向管理が有用と考えます。フェログラフィー【定量分析：Is値】Is値は異常摩耗の早期発見パラメータのつで、摩耗粒子を定量化するために用います。今回のIs値はのマイナス乗と低い値でした。フェログラフィー【定性分析：摩耗粒子および摩耗形態観察】分析結果から観察された代表的な粒子は、以下の通りでした。シビア粒子・潤滑状態がやや厳しい凝着摩耗により発生。金属潤滑部が局部的に油膜切れを起していると考えられます。Iカップリング発光分光分析【SOAP/D-SOAP】検出された金属元素から発生箇所を推定すると、以下の通りでした。鉄、銅、ニッケル、錫、亜鉛・軸受等カルシウム、バリウム、アルミニウム、ケイ素、ナトリウム・外部混入異物D-SOAPで錫が検出されました。軸受メタルの摩耗が進行していると思われます。今後さらに摩耗が進行することが懸念されるため、注意が必要です。また、SOAPでFBKタービンの新油に含まれていないバリウムがppm、ケイ素がppm検出されたことから、添加剤の投与、異種油の混入、または油名の誤りなどが考えられます。計数汚染度、重量汚染度は共に良好でした。IR、RBOTの各データは良好でした。
報告№105-6050 報告№105-8033 | 分析№105-01529 分析№105-02271,2272 | 105-02271,2272 | 本試験は、清浄分散剤投与に伴い、投与前の分析を行い現状を確認することを目的としました。調速機Actソレノイド分析の結果、計数汚染度がNAS級と当社推奨の管理限界値に到達していました。一方、異常摩耗の早期発見パラメータであるフェログラフィーのIs値がの乗と高く、摩耗粒子形態観察で油のスラッジであるスラッジ、外部から混入した砂が多く観察されました。以上のことから、スラッジや汚染粒子がやや多く、バルブの動作障害などを発生させるレベルにあることが確認されました。水制盤ストレーナ分析の結果、計数汚染度がNAS級とやや高い値でした。一方、異常摩耗の早期発見パラメータであるフェログラフィーのIs値がの乗とやや高く、摩耗粒子形態観察で油のスラッジであるスラッジが多く観察されました。以上のことから、スラッジや汚染粒子がやや多く、バルブの動作障害などを発生させるレベルにあることが確認されました。
報告№102-0007 | 分析№102-00066 | 102-00066 | 分析の結果、計数汚染度、重量汚染度を除く項目は良好でした。計数汚染度がNAS級以上、重量汚染度がmg/mlであり、当社推奨の管理限界値を大きく超えていました。この汚染状態ではバルブの動作障害やストレーナの目詰まりの発生が懸念されます。光学顕微鏡写真の結果、茶色のスラッジが確認され、且つ、D－SOAPで油の添加剤成分のリンと亜鉛が検出され、更に、フェログラフィーで、外部から混入した鉄錆、砂が多く見られることから、汚染の要因は、油の劣化に伴い添加剤成分が析出し、発生したスラッジと外部から混入した異物により汚染されているものと判断できました。このスラッジは電磁弁等のバルブ類の動作障害やストレーナの目詰まり等を発生させる原因になりますので、予防措置として早急に更油と同時に除去されることを推奨します。除去方法は、スラッジを溶解・分散し無害化する当社製清浄分散剤TS－を更油前に投与し、無害化することが最も有効です。有効性を確認する目的で、本試料油を使用し溶解・分散効果を確認した結果、下表に示す通り、スラッジの除去率は、TS－が％で％、％では％除去されることが確認できました。TS－を投与した後は、スラッジが溶解したことでスラッジに粘着していた無機系の汚染物質が油中に出てきますので、必ず濾過を実施し除去する必要があります。今回確認されたスラッジは、使用油独特の添加剤による特性により発生していると思われ、特に、ポンプ内で発生する断熱圧縮で発生する高温で劣化する場合に発生すると考えられています。尚、粘度がmm/sと新油に比較して、.％低下しており、低粘度油の混入、又は高い圧力によるせん断作用を受け油の分子がせん断された結果、粘度低下を起こした可能性があります。粘度の低下は直ちに大きな影響はありませんが、リーク量が増加するなどの影響で、シリンダの応答性低下などにつながりやすいので、応答時間の確認などが必要です。高い圧力によりせん断作用で粘度が低下していた場合、圧力の影響を受け難くするために、油種の変更が必要となります。又、スラッジの発生が少ない油種を選定する必要もあります。
報告№108-0227 報告№113-00519 | 分析№108-01664 分析№113-002189 | 113-002189 | 潤滑、汚染状態は良好の範囲にあることから、潤滑油は継続使用可能な状態にあると判断します。軸受は継続使用可能な状態にあると判断します。但し、今後の摩耗推移を確認するためにも傾向監視を継続することが有効です。定期的な分析今後の切削摩耗、凝着摩耗の推移を監視するため、定期的な分析実施を推奨します。最適な採油方法本試料油は、機器停止中に廃油口から採油されているため、別紙油中粒子の沈降の影響に示すように、油中粒子などの固形物は沈降の影響を受けて分析データが高濃度に出ていると推定されます。正確なデータによる診断を行うためにも、今後の採油は、極力運転中もしくは停止直後の油槽中層部から実施されることを推奨します。軸受の摩耗状態異常摩耗の早期発見のパラメータであるIs値は、レベルとやや高い値でした。また、潤滑部の摩耗が認められたため、定期的に潤滑油分析を実施し、摩耗推移を監視することが有用と考えます。フェログラフィーで観察された代表的な粒子は、以下の通りです。正常な摩耗粒子・潤滑状態が正常なマイルド摩耗により発生。切削粒子・異物や金属表面の微小突起による切削摩耗により発生。シビア粒子・潤滑状態がやや厳しい凝着摩耗により発生。極微小領域で油膜切れが発生したことを示します。黒錆・潤滑状態がやや厳しい凝着摩耗により発生。局部的な厳しい金属接触と高い摩擦熱が発生していたことを示します。フリクションポリマ・局部的に高圧・高温となる場合に発生。鉄錆、砂等・外部から混入したと考えられます。切削粒子、シビア粒子、黒錆は、摩擦面が将来的に異常摩耗へ進展する可能性を示唆しているため、傾向監視が有用と思われます。詳細は、別紙傾向監視が必要な摩耗粒子をご覧ください。計数汚染度、重量汚染度は共に良好です。粘度、水分、酸価、IRの各データは良好でした。
報告№105-5016 | 分析№105-01355 | 105-01355 | 分析の結果、保持器の摩耗が僅かに進行していることが確認されました。今後、保持器とコロとのギャップが増大し、振動発生に繋がることが懸念されるため、念のため、ヶ月後に再度分析を実施し、摩耗の進行状況を確認されることを推奨します。これらのことは、前回に比較して、異常摩耗の早期発見パラメータであるフェログラフィーのIs値がの乗から乗に桁減少しているものの、摩耗粒子形態観察の結果、保持器の摩耗により発生した銅合金が観察されたことSOAP／D－SOAPの結果、銅が検出されたこと以上のことから判断しました。尚、SOAPの鉄濃度がppm、油量リットルから摩耗体積を計算すると.mmとなります。この体積からベアリング軌道面の摩耗面積を検討し、この情報を傾向管理する必要がありますので、ベアリング番号をお知らせ下さい。
報告№109-09212 報告№109-09212 | 分析№109-001645 分析№109-001646 | 109-001646 | 分析の結果、摩耗の安定が確認され、潤滑状態は正常と判断します。これらのことは、前回に比較して、計数汚染度はランク減少し、SOAP／D-SOAPの鉄、錫、銅濃度に変化がないこと異常摩耗の早期発見パラメータであるフェログラフィーのIs値がのマイナス乗と良好の範囲にあること以上のことから判断しています。は良好と判断します。計数汚染度は良好と判断します。計数汚染度はNAS級と当社推奨の管理限界値のNAS級以内にあり、良好と判断します。重量汚染度は良好と判断します。重量汚染度は.mg/mlと当社推奨の管理限界値のmg/ml以内にあり、良好と判断します。機器の潤滑状態機器の潤滑状態は正常と判断します。SOAPの結果は良好です。SOAPの結果、油の添加剤成分であるリンが検出されています。摩耗により発生する鉄、錫、銅が検出されていないことから、良好と判断します。D－SOAPの結果は良好です。D－SOAPの結果、摩耗により発生する鉄、錫、銅が検出されていないことから、良好と判断します。フェログラフィーの結果は良好です。異常摩耗の早期発見パラメータであるフェログラフィーのIs値がのマイナス乗と良好の範囲にあることから、潤滑状態は正常と判断します。
報告№104-0069 報告№104-0069 | 分析№104-00614 分析№104-00614 | 104-00614 | 主機停止中にドレンバルブから採油を実施しているため、油循環中の採油に比較して油中粒子が沈降して高濃度になっている部分を採油していると考えられます。したがって、油が循環している状態で採油を実施した場合に比較して、分析データが高くなり、異常な状態と判断してしまう可能性がありますので、今後の採油は、停止直後、或いは、油循環中に採油を実施されることを推奨します。全酸価が.mgKOH/gと当社推奨の管理限界値を超えていました。又、IRの結果、油劣化の兆候を示すカルボン酸の吸収が確認されたことから、大至急更油が必要です。他社の例では、上昇し続けた全酸価のタービン油を使用していて、軸受メタルが腐食摩耗により全損した例もあります。全量更油できない場合は、分の程度を入れ替えるなど、全酸価を下げる対策が必要です。粘度は良好と判断します。粘度は.mm/sと新油値mm/sに比較して、粘度変化率は％で、当社推奨の管理限界値である±％以内にあり、良好と判断します。水分は良好と判断します。水分はppmと当社推奨の管理限界値の以下であり、良好と判断します。全酸価は当社推奨の管理限界値を超えていました。全酸価は.mgKOH/gと当社推奨の管理限界値の.mgKOH/gを超えていました。IRの結果、油劣化の兆候を示すカルボン酸の吸収が確認されました。IRの結果、油劣化の兆候を示すカルボン酸の吸収が確認されました。計数汚染度がNAS級とやや高い値でした。計数汚染度は当社推奨の管理限界値内にあるものの、NAS級とやや高い値でした。計数汚染度はNAS級と当社推奨の管理限界値のNAS級以内にあるものの、やや高い値でした。重量汚染度は良好と判断します。重量汚染度は.mg/mlと当社推奨の管理限界値のmg/ml以下であり、良好と判断します。機器の潤滑状態機器の潤滑状態は正常と判断します。SOAPの結果は良好です。SOAPの結果、金属元素は検出されませんでした。D－SOAPの結果、オイルリングの主成分である銅、軸受の摩耗を示す錫が検出されました。鉄、鉛が、オイルリングの主成分である銅が検出され、軸受の摩耗を示す錫が検出されました。フェログラフィーの結果は良好です。摩耗粒子形態観察で、外部から混入した鉄錆が多く観察されました。これらの異物は、通常運転中に外部から混入する可能性がなく、今回の採油箇所がドレンバルブであることから、ドレンバルブに残留していたものを採油した可能性が高いと考えられます。今後、採油を実施される場合は、外部からの影響を避けるために、運転中及び停止直後に油層中層部から直接採油を実施されることを推奨します。又、潤滑異常の早期発見パラメータである、摩耗過酷度を示すIs値が.と良好の範囲にあることから、潤滑状態は良好な状態にあると判断します。
報告№109-09094 報告№109-09094 | 分析№109-000888 分析№109-000888 | 109-000888 | 分析の結果、全てのデータが良好であることから、この油は継続使用可能と判断します。特性低下全ての項目が良好の範囲にあったことから、特性低下は認められず良好と判断します。粘度は良好と判断します。粘度はmm/sと新油値mm/sに比較して、粘度変化率は+.％で、当社推奨の管理限界値である±％以内にあり、良好と判断します。全酸価は良好と判断します。全酸価は.mgKOH/gと新油値.mgKOH/gに比較して高い値であるものの、有機物・有機化合物の結果、油劣化の兆候を示すカルボン酸の吸収が確認されていないことから、良好と判断します。有機物・有機化合物の結果、良好と判断します。有機物・有機化合物の結果、油劣化の兆候を示すカルボン酸の吸収が確認されていないことから、良好と判断します。酸化安定度の結果、良好と判断します。酸化安定度はminと当社推奨の管理限界値のmin以上であり、良好と判断します。汚染は良好と判断します。水分は良好と判断します。水分はppmと当社推奨の管理限界値の以下であり、良好と判断します。
報告№106-0209 報告№106-0232 | 分析№106-01157 分析№106-01290 | 106-01290 | 濾過前の試料油を分析した結果、粘度が.mm/sと新油のmm/sに比較して、粘度変化率は+％で、やや不良領域にありました。現在、ISOVGからVGに移行しているため異常ではなく、本試料油は継続使用可能と判断します。尚、RBOTが前回に比較し、min上昇したのは、新油の補充等の影響が考えられます。今後は、今回のRBOT値によりデータ管理を行います。
報告№108-0227 報告№110-00705 | 分析№108-01664 分析№110-003282 | 110-003282 | Iカップリング発光分光分析供試のタービン油を分析した結果、検出された金属元素は、SOAPの結果表に示すように、鉄、鉛、銅、ニッケル、錫、リン、亜鉛、カルシウム、ナトリウムが検出されました。これらの検出された金属元素から発生箇所を推定すると鉄、鉛、銅、ニッケル、錫・軸受等リン、亜鉛・オイル添加剤カルシウム、ナトリウム・外部混入異物であると思われます。このうち、機械部品が摩耗したと思われる元素はのグループです。メタルの摩耗深さ分析結果から軸受メタルの摩耗深さを求めました。更油およびメタルの交換時期などの情報が不明であるため、過去回の分析データの中で、SOAPの結果で得られている最も高い錫濃度ppmと油量Lから計算しました。その結果、メタル表面の平均的な摩耗深さは.μmとなり、メタルの表面粗さを軸受表面の一般的な粗さであるsと仮定すると、摩耗は軽微であると推定されます。フェログラフィー異常摩耗の早期発見パラメータとして摩耗粒子を定量化して評価するフェログラフィーのIs値は、前回のの乗から乗に上昇し、摩耗が進行していることを示していました。摩耗粒子の形態で比較的多く観察された粒子は、潤滑状態が正常な場合に発生する摩耗粒子、異物の噛み込みなどで発生する切削粒子、金属潤滑部が局部的に油膜切れを起して発生するシビア粒子でした。このような摩耗粒子が観察された場合には、潤滑部では正常なマイルド摩耗、異物による切削摩耗とやや厳しい摩耗による凝着摩耗が発生していることが分かります。切削摩耗は、他の摩耗形態に比較して摩耗進行速度が速く注意が必要で、定期的なトライボ診断による状態監視が必要と考えます。切削摩耗の原因となる混入異物が残留している場合、この異物により切削摩耗が継続して発生する可能性があります。前回に比較して計数汚染度、重要汚染度は共に当社推奨の管理限界値を超えていました。D－SOAPで油の添加剤成分である亜鉛が検出され、フィルタ表面の異物観察で金属片、鉄錆等が観察されたことから、汚染度が高い要因は、摩耗とスラッジ、そして外部混入異物の影響と思われます。前回に比較して水分がppmからppmに増加し、当社推奨の管理限界値を超えていました。今後、水分の影響で腐食摩耗に進展することが懸念されます。軸受および潤滑油は継続使用可能な状態にあるものの、水分濃度が高く、摩耗の進行が懸念されるため、以下の対策が必要です。濾過および水分除去油中の汚染度が高く、水分濃度が高いことから、水分除去および濾過を推奨します。定期的な分析摩耗の進行を監視するため、定期的に分析を実施し、摩耗の進行状況を確認することを推奨します。
報告№109-09249 報告№110-00306 | 分析№109-001747 分析№110-001355 | 110-001355 | 油中金属の分析は、試料油を以上の高温で発光させた光を分光器で分光し、金属固有の波長から元素を特定するとともに、光の強度から濃度を求めるIカップリング発光分光分析法を用います。また摩耗状態は、SOAP法により求めた金属成分と濃度に、フェログラフィー法による早期発見パラメータであるIs値と摩耗粒子分析とを加味し、さらに摩耗粒子の形態により摩擦面で発生している摩耗機構を推定して総合的に判断します。Iカップリング発光分光分析供試のディーゼルエンジン油を分析した結果、検出された金属は油中金属元素の結果表に示すように、鉄、ニッケル、リン、亜鉛、カルシウム、アルミニウム、ナトリウム、マグネシウムでした。これら検出された金属元素から発生箇所を推定すると、鉄、ニッケル・軸受等リン、亜鉛、カルシウム・オイル添加剤アルミニウム、ナトリウム、マグネシウム・外部混入異物であると思われます。このうち、機械部品が摩耗したと思われる元素はのグループです。フェログラフィー摩耗粒子分析結果から観察された粒子は、潤滑状態が正常な場合に発生する摩耗粒子異物の切削作用で発生する切削粒子金属潤滑部が局部的に油膜切れを起して発生するシビア粒子でした。潤滑状態と摩耗形態異常摩耗の早期発見パラメータとして摩耗粒子を定量化して評価するフェログラフィーのIs値は、潤滑状態がやや厳しいの乗となっていました。摩耗粒子の観察結果から潤滑部では正常な潤滑状態であるマイルド摩耗、異物による切削摩耗、そしてやや厳しい摩耗形態の凝着摩耗も発生していることが分かりました。・切削摩耗転がり軸受に切削摩耗が発生している場合、軸受の寿命が分の程度に低下することが知られており、定期的なトライボ診断による状態監視が必要と考えます。また、切削摩耗発生の原因となる混入異物が残留している場合、この異物により切削摩耗が継続して発生する可能性があります。水分は良好でした。粘度、全塩基価、酸化安定度、有機物・有機化合物の各データは良好でした。潤滑油および軸受は継続使用可能な状態にあるものの、以下の対策が必要です。定期的な分析今後、摩耗の進行を監視するため、定期的に分析を実施することを推奨します。分析結果特性低下特性低下に係るパラメータの分析結果は良好と判断します。粘度粘度は.mm/sと新油値.mm/sに対する粘度変化率は+％で、当社推奨の管理限界値である±％以内にあり、良好と判断します。全塩基価全塩基価はmgKOH/gであり、当社推奨の管理限界値のmgKOH/g以上にあることから良好と判断します。酸化安定度酸化安定度はminであり、当社推奨の管理限界値のmin以上であることから良好と判断します。有機物・有機化合物有機物・有機化合物は、IRチャートによる新油分析値との比較の結果、cm-付近に劣化の兆候を示すカルボン酸の吸収が確認されていないことから、良好と判断します。色相はLであり、新油値のLに比較して大きな変化はないことから、良好と判断します。汚染に係るパラメータの分析結果は、水分は良好でした。水分はppmであり、当社推奨の管理限界値の以内にあり、良好と判断します。汚染粒子数はNAS級でした。汚染度物重量はmg/mlでした。摩耗フェログラフィーによる摩耗粒子の観察の結果、潤滑状態が正常な場合に発生する摩耗粒子、異物の切削作用で発生する切削粒子、金属潤滑部が局部的に油膜切れを起して発生するシビア粒子が比較的多く観察されました。異常摩耗の早期発見パラメータであるフェログラフィーのIs値がの乗とやや高く、摩耗粒子の形態観察の結果、潤滑状態が正常な場合に発生する摩耗粒子、異物の切削作用で発生する切削粒子、金属潤滑部が局部的に油膜切れを起して発生するシビア粒子が比較的多く観察されました。金属濃度SOAP法により金属濃度を測定した結果、潤滑箇所で発生する金属接触によって検出されるニッケルがppm、油の添加剤成分であるリンがppm、亜鉛がppm、カルシウムがppm、外部から混入したと思われるナトリウムがppm検出されました。金属濃度酸溶解法により金属濃度を測定した結果、潤滑箇所で発生する金属接触によって検出される鉄が、油の添加剤成分であるリン、亜鉛が、カルシウムがppm、外部から混入したと思われるアルミニウムとマグネシウムが検出されました。
報告№109-09332 報告№109-09332 | 分析№109-002264 分析№109-002265 | 109-002265 | 機器の潤滑状態および初期試験を実施し、前回データと照合した結果、油中摩耗粒子の減少が確認されました。油中の粒子濃度は、油膜破断による発生や油槽内などでの沈降が均衡したところで、いわゆる平衡状態になります。このバランスが崩れると増加する場合と減少する場合とに分かれます。本設備では、油中の粒子が減少する要因となるフィルタ類は設置されておらず、濾過による減少は考えられません。油中の摩耗粒子が減少したのは、摩耗粒子がほとんど発生せず、油槽内部での沈降があったためと考えられます。以上のことから、本設備は摩耗の進行がなく、潤滑状態は安定した状態にあったものと判断します。これらのことは、前回に比較して、計数汚染度はランク減少し、SOAP／D-SOAPの鉄濃度に変化がないこと異常摩耗の早期発見パラメータであるフェログラフィーのIs値がのマイナス乗と良好の範囲にあること以上のことから判断しています。潤滑油の基本特性潤滑油の基本特性のIRおよびRBOTは良好の範囲にあることから、本試料油は継続使用可能と判断します。
報告№106-0171 報告№106-0171 | 分析№106-01003 分析№106-01004 | 106-01004 | 分析の結果、軸受軌道面では異物の噛み込みにより発生する切削摩耗が発生していることが摩耗粒子の観察から確認され、また、フィルタ写真の観察からは外部混入の砂が多い事もわかりました。このような結果ではあるものの、本軸受は継続使用可能な状態にあると判断します。但し、発生している切削摩耗は摩耗進行速度が速く注意が必要です。特に、潤滑油中に異物が混入している場合、転がり軸受の寿命は分の程度に低下することが知られているため、延命化措置として、精密な濾過を実施し、油槽内の汚染物を除去されることを推奨します。これらのことは、異常摩耗の早期発見パラメータであるフェログラフィーのIs値がと良好の範囲にあるものの、摩耗粒子形態観察の結果、異物の噛み込みにより発生する切削粒子がやや多く観察されたことフィルタ写真で外部から混入した砂が多く見られたこと以上のことから判断しました。尚、主機停止中に廃油口から採油を実施しているため、油循環中の採油に比較して油中粒子が沈降して高濃度になっている部分を採油していると考えられます。そのため油が循環している状態で採油を実施した場合に比較して、分析データが高くなり、異常な状態と判断してしまうことがありますので、今後の採油は、停止直後、或いは、油循環中に採油を実施されることを推奨します。振動データについて今回、貴社から提供された振動データグラフから詳細な値の読み取りを行うことを試みましたが、読み取りは困難であり、また、周波数解析が実施されていないため、振動解析による詳細な検討を行うことはできませんでした。但し、ベアリング損傷のパラメータとなる振動加速度は、経年増加の傾向はみられていないことから、摩耗診断で確認された摩耗発生に伴う振動は検出されていないものと考えられました。
|  | 113-002498 | フェログラフィーで観察された代表的な摩耗粒子は以下の通りです。疲労摩耗粒子・繰返し応力による金属疲労で発生。大型化するとフレーキングの発生が懸念されます。尚、SOAP-Tはグリース量が不足していたため、実施できませんでした。
報告№109-09136 | 分析№109-001160 | 112-003199 | 対象機器は継続使用可能な状態にあり、保守サイクルおよび手法は問題ないと判断します。但し、油中の汚染度が高く、将来的な摩耗進行の有無を確認するためにも傾向監視を継続することが有効です。濾過または更油油中の汚染度が高いことから、摩耗粒子や異物等が軸受軌道面に噛み込むことによる摩耗の進行が懸念されるため、可能であれば濾過または更油を推奨します。定期的な分析定期的な分析を実施することにより、データの変化から異常の兆候を早期に発見することが可能となります。今後懸念される切削摩耗、疲労摩耗の進行を監視するため、定期的に分析を実施することを推奨します。フェログラフィーおよびSOAP/D-SOAPのデータから総合的に解析した結果、継続使用は可能ですが、機器の機能を保持するためにも傾向管理が有用と考えます。フェログラフィー【定量分析：Is値】Is値は異常摩耗の早期発見パラメータのつで、摩耗程度を定量化するために用います。今回のIs値はの乗と、低い値でした。フェログラフィー【定性分析：摩耗粒子および摩耗形態観察】分析結果から比較的多く観察された粒子は、以下の通りでした。切削粒子・異物や金属表面の微小突起による切削摩耗により発生。疲労摩耗粒子・繰返し応力を受けて発生。フリクションポリマ・局部的に高圧・高温となる場合に発生。観察された摩耗粒子の中でも切削粒子は、将来的な摩耗の進行に繋がる可能性を示唆しているため、傾向監視が必要と思われます。減速機で切削摩耗が発生した場合、減速機内部で使用されている転がり軸受が切削摩耗により生じた軌道面の損傷が起点となって寿命が分の程度に低下することがあることから、切削摩耗には十分注意する必要があります。切削摩耗の発生原因となる混入異物が残留している場合、この異物により切削摩耗が継続して発生する可能性があります。Iカップリング発光分光分析【SOAP/D-SOAP】検出された金属元素から発生箇所を推定すると、以下の通りでした。鉄、銅・ギヤ・軸受等リン、モリブデン・添加剤カルシウム、バリウム、アルミニウム、ナトリウム、ホウ素・外部混入異物平歯車のバックラッシご提供いただいた減速機に関する情報から、平歯車の組み合わせの段変速機構であることが分かりました。この歯車の構成から接触点は合計で箇所となります。ギヤのバックラッシの増加量を求めました。その結果、接触点で平均的に摩耗が発生していたと仮定した場合、バックラッシの増加量は分解点検から時間で×-μmと推定されました。バックラッシ増加分の上限値は、メーカにより差異はあるものの、当社推奨のバックラッシは、一般に推奨されるμmを管理目安にしています。この値に比較して十分に小さい値です。ウォームギヤの摩耗量ご提供いただいた油量とウォームホイールの仕様から、ウォームホイール歯面の平均的な摩耗深さを銅濃度から計算した結果、分解点検から時間で.μmと推定されました。この値はウォームホイールの枚の歯面のピッチ円周にmm幅で均等に摩耗したことを想定して求めていますが、摩耗深さは、すなわちギヤのバックラッシの増量を示すこととなり、設計値と照合することでウォーム減速機のメンテナンス時期を検討する材料にもできます。次回点検時には、メーカが規定するバックラッシ許容値および直近に実施した分解点検の際に計測したと思われる初期バックラッシをお知らせ下さい。これをもとに、使用限界を想定し、次回点検時期を検討いたします。計数汚染度計数汚染度はNAS級と当社推奨の管理限界値を超えていました。水分はppmと当社推奨の管理限界値の以内にあり、良好でした。潤滑油の劣化状態粘度粘度はmm/sと新油値mm/sに比較して、粘度変化率は+.％で、当社推奨の管理限界値である±％以内にあり、良好と判断します。酸価は.mgKOH/gと新油値.mgKOH/g以下にあり、良好と判断します。IRIRの結果、油劣化の兆候を示すカルボン酸の吸収ピークが確認されていないことから、良好と判断します。
報告№111-00058 報告№111-00058 | 分析№111-000373 分析№111-000373 | 111-000373 | 有機物・有機化合物試験で検出されたピークには新グリースと異なるピークが検出されました。IRの結果で新グリースと異なるピークが検出されたことから、グリース名が違うか、或いは、異種グリースが混入した可能性が考えられますので、確認する必要があります。≪状態監視とパラメータ≫分析の目的および各分析のパラメータは以下の通りです。特性低下目的：グリースの分析結果から、グリースの物理的性状や劣化傾向などを確認する。全酸価JISK赤外線吸収スペクトルJISKちょう度JISK滴点JISK摩耗目的：グリース中の摩耗粒子を分析する事により、回転・摺動部の潤滑状態、摩耗劣化の程度、余寿命などを解析する。摩耗診断電子顕微鏡観察JISKX線マイクロアナリシス油中金属濃度JISK≪分析結果≫特性低下全酸価：良好全酸価.mgKOH/gは新油値の.mgKOH/g以内にあることから問題は無いと判断します。赤外線吸収スペクトル：良好ちょう度：良好ちょう度値はと当社推奨の管理限界値であるから以内に留まっています。滴点：良好滴点はと新油値のに比較し高いものの、ちょう度が良好の範囲にあり、かつ、有機物・有機化合物試験の結果で油劣化の兆候を示すカルボン酸の吸収が見られないことから、問題は無いと判断します。摩耗摩耗診断電子顕微鏡観察・X線マイクロアナリシス：今回は実施していません。油中金属濃度：今回は実施していません。
報告№109-09136 報告№113-00577 | 分析№109-001160 分析№113-002435 | 113-002435 | 異常摩耗の早期発見のパラメータであるIs値は、レベルと正常であり、異常摩耗の兆候を示す摩耗粒子が顕著に観察されませんでした。但し、亜鉛の溶出・摩耗が認められたため、亜鉛使用箇所の点検が有用と考えられます。亜鉛を使用した箇所の溶出・摩耗SOAP-Tの結果、亜鉛がppm検出されました。亜鉛を使用した箇所の溶出・摩耗が発生していると思われます。発生箇所が亜鉛メッキされた部品であった場合、耐食性が低下して腐食に進展することが懸念されます。計数汚染度はNAS級を上回っており、当社推奨の管理限界値を超えていました。フィルタ残渣に黒錆が観察されており、汚染度が高い原因は、カーボンによるものと考えられます。粘度、水分、酸価、IR、RBOTの各データは良好です。
報告№102-4081 | 分析№102-03231 | 102-03231 | 分析の結果、ギヤ歯面、転がり軸受軌道面は良好な状態にあると判断します。このことは、計数汚染度がNAS級と非常に清浄であり、SOAPで鉄がppm検出されているものの、D-SOAPでは検出されていないこと、及び異常摩耗の早期発見パラメータであるフェログラフィーのIs値がのマイナス乗と良好の範囲にあることから判断しました。尚、を示す粘度、水分、全酸価、IRの各データが良好であることから、この油は継続使用可能と判断します。
報告№109-09136 報告№111-00686 | 分析№109-001160 分析№111-003497 | 111-003497 | 潤滑油および軸受は継続使用可能な状態にあると判断します。但し、油中の汚染度がやや高く、今後も摩耗の進行を傾向監視するため、以下の対策を推奨します。定期的な分析切削摩耗や凝着摩耗の進行を監視するため、定期的に分析を実施し、摩耗の進行状況を確認することを推奨します。傾向監視のための次回採油時期は、最短で約時間となります。この時間は、油中汚染物が均一になるために必要とする時間であり、再分析により状態を確認するには、この時間以上の時間が経過すれば可能になりますので、次回採油時期はこのことを参考に検討されることを提案します。最適な採油方法本試料油は、機器停止中に注油口から採油されています。機器が停止している状態では、別紙油中粒子の沈降の影響に示すように油槽内で撹拌がなくなり固形物が沈降するため、油中汚染度は低くなると推定されます。今後の採油は、極力運転中もしくは停止直後の油槽中層部から実施されることを推奨します。フェログラフィー異常摩耗の早期発見パラメータとして摩耗粒子を定量化して評価するフェログラフィーのIs値は、潤滑状態がやや厳しいの乗でした。摩耗粒子の形態で比較的多く観察された粒子は、潤滑状態が正常な場合に発生する摩耗粒子異物の噛み込みにより発生する切削粒子金属潤滑部が局部的に油膜切れを起して発生するシビア粒子でした。これらの摩耗粒子が観察された場合、潤滑部で発生している摩耗形態は、正常なマイルド摩耗異物による切削摩耗潤滑状態がやや厳しい凝着摩耗であることが分かります。切削摩耗は、他の摩耗形態に比較して摩耗進行速度が速く注意が必要で、定期的なトライボ診断による状態監視が必要と考えます。切削摩耗の原因となる混入異物が残留している場合、この異物により切削摩耗が継続して発生する可能性があります。Iカップリング発光分光分析供試の潤滑油を分析した結果、検出された金属元素は、SOAPの結果表に示すように、鉄、銅、ニッケル、錫、リン、亜鉛、カルシウム、ナトリウム、マグネシウムでした。検出されたこれらの金属元素から発生箇所を推定すると鉄、銅、ニッケル、錫・軸受等リン、亜鉛・オイル添加剤カルシウム、ナトリウム、マグネシウム・外部混入異物であると思われます。このうち、機械部品が摩耗したと思われる元素はのグループです。前回に比較してSOAPでカルシウムがからppmに増加していたことから、添加剤を投与したか、或いは、異種油が混入した可能性が考えられます。軸受メタルの摩耗メタルの摩耗体積および摩耗深さを求めました。本軸受は、油の抜き取りや不足があった場合にその都度補給しており、その履歴がないため濃度補正を行うことが出来ません。そのため、過去の分析結果で最も高い錫濃度ppmと、油量Lから計算により求めました。メタル表面の平均的な摩耗深さは.μmとなり、メタルの表面粗さをsと仮定すると摩耗は軽微であることが判りました。今回の採油条件が前回とほぼ同様であり、錫濃度が増加していることから、摩耗は僅かに進行しているものと判断します。前回に比較して計数汚染度はNAS級からNAS級にランク増加し、やや高い値でした。フィルタ表面の異物観察で鉄錆、砂等が観察されたことから、汚染度が高い要因は、摩耗と外部混入異物の影響と思われます。前回同様に粘度、水分、全酸価、IRの各データは良好でした。
報告№109-09136 報告№110-00126 | 分析№109-001160 分析№110-000464 | 110-000464 | ・摩耗状態前回に比較してSOAP／D－SOAPの結果、鉄および錫濃度に変化はなく、異常摩耗の早期発見パラメータであるフェログラフィーのIs値がのマイナス乗と良好でした。・汚染度前回に比較して計数汚染度はNAS級からNAS級にランク減少し、良好でした。・前回同様に粘度、水分、全酸価、IR、RBOTの各データは良好でした。潤滑油および軸受は継続使用可能な状態にあると判断します。
報告№106-0227 報告№106-0326 | 分析№106-01279 分析№106-01721 | 106-01721 | 分析の結果、異常摩耗の早期発見パラメータであるフェログラフィーのIs値がの乗とやや高い値を示していました。摩耗粒子形態観察の結果、外部から混入した鉄錆がやや多く観察されたことから、汚染の要因は、摩耗粒子ではなく、外部から混入した異物によるものと考えられました。通常、このような異物が多く見られる場合、異物が軸受摺動面に噛み込み摩耗が進行することが懸念されます。しかし、採油前の排油量がドレン配管分であり、ドレン配管に残留していた汚染物を採取した可能性もあります。今回の分析結果では、軸受は継続使用可能な状況にあると判断できますので、今後は、油槽内を十分にフラッシングを実施するとともに、充填油は濾過を実施することを推奨します。また、可能であれば、機器運転直後とヶ月後の回分析を実施し、汚染状態および摩耗の進行状況を確認されることを併せて推奨します。これらのことは、異常摩耗の早期発見パラメータであるフェログラフィーのIs値がの乗とやや高く、摩耗粒子形態観察の結果、外部から混入した鉄錆がやや多く観察されたことフィルタ写真で外部から混入した鉄錆、砂が見られたこと以上のことから判断しました。尚、採油前の排油量がドレン配管分であり不足していた可能性も考えられます。今後の採油はドレン配管分の油量の～倍程度排油を行ってから、採油を実施されることを推奨します。
報告№106-0404 | 分析№106-02274 | 106-02274 | 分析の結果、本軸受は継続使用可能な状態にあると判断します。但し、D－SOAPで軸受の摩耗を示す錫が前回のから今回はに増加したことから、軸受の摩耗進行が確認されました。今後、更に摩耗が進行することが懸念されるため、ヶ月以内に再度分析を実施し、摩耗の進行状況を確認されることを推奨します。これらのことは、計数汚染度がNAS級と当社推奨の管理限界値内であること異常摩耗の早期発見パラメータであるフェログラフィーのIs値が.と良好の範囲にあることD－SOAPの結果、軸受の摩耗を示す錫が検出されたこと以上のことから判断しました。尚、軸受メタルの摩耗程度を評価する必要がありますので、次回分析時には、油量、メタルサイズをお知らせください。
報告№104-0190 報告№104-6064 | 分析№104-01395 分析№104-01489 | 104-01489 | 本試験は、下部スラストを樹脂軸受に変更したため、初期値を確認するために分析を実施しました。初期試験を実施した結果、軸受とランナー摺動面では厳しい金属接触が発生していることが分かりました。ただし、樹脂軸受に含まれているモリブデンが検出されていないことから、樹脂軸受は継続使用可能と判断します。摩耗発生原因は、光学顕微鏡写真に示す外部から混入した鉄錆・砂などの硬い異物が、樹脂軸受の表面に埋め込まれ、これによりランナー側が切削摩耗で摩耗したためと思われます。摩耗したランナー側の表面粗さが大きくなると、粗さに対しての影響が大きいとされる樹脂軸受側にも摩耗が発生することが懸念されるため、計画通りヶ月後に再度分析を実施されることを推奨します。これらのことは、異常摩耗の早期発見パラメータであるフェログラフィーのIs値が、と良好の範囲にあるものの、摩耗粒子形態観察の結果、金属接触が厳しい場合に発生するシビア粒子が多く観察されたこと光学顕微鏡写真に示すように、外部から混入した砂・鉄錆が多く見られたこと以上のことから判断しました。
報告№102-6162 | 分析№102-02996 | 102-02996 | 分析の結果、全てのデータが良好でした。但し、今回採油が、主機停止から時間後にドレンバルブから採油を実施しており、採油条件が適正でありません。その理由は以下のことが考えられます。主機停止後時間経過している場合、別紙図Aに示すとおり、油面高さがcmと仮定すると停止後時間経過で粒子サイズμm以上の粒子が沈降してしまうことが推定されます。ドレンバルブは、通常、油槽の底から僅かに高い位置にあり、その位置より下に沈降した粒子は採取されない。より良い診断結果を得るため、今後の採油は、主機運転中、又は、主機停止直後の油槽中層部から平均的な濃度となっているタイミングで実施されることを推奨します。
報告№108-0411 報告№110-00413 | 分析№108-02744 分析№110-001884 | 110-001884 | 軸受は継続使用可能な状態にありますが、摩耗の進行および油の劣化が懸念されるため、以下の対策が必要です。今後、摩耗の進行および油の劣化状況を監視するため、定期的に分析を実施し、摩耗の進行状況および油の劣化状況を確認することを推奨します。次回分析の時期を理論的に求めたところ、最短で約時間となります。この時間は、油中汚染物が均一になるために必要とする時間であり、この時間を経過すれば、再分析の結果から状態の傾向を確認することが可能となりますので、これを参考に次回分析時期を検討されることを提案します。分析結果は良好と判断します。計数汚染度計数汚染度はNAS級と当社推奨の管理限界値のNAS級以内にあり、良好と判断します。重量汚染度は.mg/mlと当社推奨の管理限界値のmg/ml以内にあり、良好と判断します。機器の潤滑状態SOAPの結果、前回同様に銅が多く検出されました。SOAPSOAPの結果、油の添加剤成分であるリン、亜鉛が検出されました。一方、銅が検出されました。銅を使用した部分の溶出が発生していると考えられます。この溶出は検出された亜鉛系添加剤の成分と銅が反応し、溶出することが知られています。銅濃度は別紙鉱油の酸化に対する金属触媒の影響に示すように銅濃度が増加すると酸化速度が速まりますので、酸化劣化の進行状況を全酸価の変化で監視されることを推奨します。D－SOAPD－SOAPの結果、摩耗により発生する鉄が検出されました。フェログラフィー異常摩耗の早期発見パラメータであるフェログラフィーのIs値がのマイナス乗と良好の範囲にあることから、潤滑状態は正常と判断します。
報告№104-0433 報告№104-0433 | 分析№104-02992 分析№104-02992 | 104-02992 | 分析の結果、は、水分がppmであり、当社推奨の管理限界値を超えていることがわかりました。この水分量は、摩耗と発錆に影響があるため、至急水分除去されることを推奨します。尚、計数汚染度は、水分が高いためセンサーエラーを起こし、測定不能でした。一方、異常摩耗の早期発見パラメータであるフェログラフィーのIs値は、の乗と高く、潤滑状態がやや厳しいことがわかりました。尚、油中の摩耗粒子からは、疲労摩耗粒子黒錆フリクションポリマ非鉄合金である銅系金属が観察されました。～で挙げた摩耗粒子が観察された場合、潤滑摺動面では局部的に油膜が薄くなり、局部的に高圧・高温状態となっている箇所があると思われ、また、油中金属元素分析の結果、鉄、銅、錫、亜鉛が検出されたことからブッシュでの摩耗も発生し汚染濃度が上昇していると推定されました。使用状況に変化がなく、このままの状態で稼動した場合、今後、更に摩耗が進行することが懸念されるため、更油を実施されることを推奨します。これらのことは、水分がppmと当社推奨の管理限界値を超えていたこと異常摩耗の早期発見パラメータであるフェログラフィーのIs値がの乗と高く、摩耗粒子形態観察の結果、疲労により発生したチャンク粒子、摩擦熱が高い場合に発生する黒錆、銅合金、摩擦熱が高い場合に発生するフリクションポリマが観察されたことSOAP／D－SOAPの結果、鉄、銅、錫、亜鉛が多く検出されたこと以上のことから判断しました。
報告№102-0009 | 分析№102-00080 | 102-00080 | 分析の結果、計数汚染度を除く項目は良好でした。計数汚染度がNAS級と当社推奨の管理限界値を超えていました。フェログラフィーの結果、～μmサイズのシビア粒子と外部から混入した繊維が多く見られることから、汚染の要因は、大型の摩耗粒子と外部から混入した繊維によるものと考えられました。これらの異物がバルブ類の動作障害やストレーナの目詰まりを発生させる場合があるため、夏季対策前に濾過を実施されることを推奨します。更に、今回観察された大型の摩耗粒子は、回転サーボ内部の摺動面やポンプ内部が摩耗している可能性があります。又、今後、急に摩耗が進行する場合がありますので、濾過を実施できない場合は、直ちに再分析を実施されることを推奨します。濾過を実施した場合は、濾過後と濾過週間後の回分析を実施し、摩耗の進行状況を確認されることを推奨します。
報告№109-09136 報告№114-00061 | 分析№109-001160 分析№114-000181 | 114-000181_date140521 | 分析の結果、油の劣化は確認されていないものの、水分はppm、計数汚染度はNAS級と共に高い値であることから、改善が必要と思われます。減速機分析の結果、減速機は継続使用可能な状態にあると判断します。但し、将来的な摩耗進行の有無を確認するためにも傾向監視を継続することが有効です。定期的な分析定期的な潤滑油分析によるトライボ診断を実施することにより、分析データの変化から異常の兆候を早期に発見することが可能となります。また、今回は初回分析であるため、最低でもあと回分析を実施し、分析データの変化から今後の対応を検討することを推奨します。更油油中の汚染物がギヤ歯面や軸受軌道面に噛み込み摩耗が進行することと、水分の影響で金属表面が腐食して発生する腐食摩耗に進展することが懸念されるため、更油や部分更油を推奨します。新油の分析粘度、酸価は、油の性能を評価するパラメータの一種です。油の性能低下は、新油との比較が必要なことから、未使用油の提供および分析による比較評価を推奨します。分析結果減速機の摩耗状態異常摩耗の早期発見のパラメータであるIs値は、レベルと低い値です。フェログラフィーで観察された代表的な粒子は、以下の通りです。正常な摩耗粒子・潤滑状態が正常なマイルド摩耗により発生。疲労摩耗粒子・繰返し応力による金属疲労で発生。大型化するとフレーキングおよびスポーリングの発生が懸念されます。計数汚染度はNAS級と当社推奨の管理限界値に到達しています。フィルタグラムで金属片、鉄錆、砂等が観察されたことから、汚染度が高い要因は、摩耗と水分、そして外部混入異物の影響と思われます。酸価、IRの各データは良好です。粘度は、mm/sと新油カタログ値のmm/sに比較して粘度変化率が-％となっており、当社推奨の管理限界値である±％以内であり、良好と判断します。酸価は、IRで油劣化の兆候を示すカルボン酸の吸収が確認されていないことから、良好と判断します。水分は、ppmと当社推奨の管理限界値を超えています。今後、水分の影響で金属表面が腐食して発生する腐食摩耗に進展する場合があるため、注意が必要です。
報告№109-09136 報告№113-00211 | 分析№109-001160 分析№113-000794 | 113-000794 | 潤滑油の劣化はないものの、油中の汚染度が高い値でした。採油条件の影響で値が高くなっていると考えられますが、異物の影響で将来的に摩耗が進行する懸念がありますので、欄に示す対策を推奨します。軸受は継続使用可能な状態にあると判断します。但し、観察された摩耗粒子には繰り返し応力で発生する疲労摩耗粒子が比較的多く認められており、更油した後も、疲労摩耗は発生すると考えられます。そのため、定期的な分析により今後の摩耗進行の有無を確認することを推奨します。更油油中の汚染度が高いことから、摩耗粒子や異物等が軸受軌道面に噛み込むことによる摩耗の進行が懸念されるため、更油を推奨します。また、油槽内には汚染物が残留している可能性があるため、油槽内を清掃し、更油する新油もNAS級程度の清浄な潤滑油を更油することを推奨します。定期的な分析摩耗粒子の形態観察で、疲労摩耗が観察されたことから、今後の摩耗進行を監視するため、定期的に分析を実施することを推奨します。シリコン系のグリースや添加剤の確認シリコン系の添加剤やグリースを使用している箇所があるかについてご確認下さい。最適な採油方法本試料油は、機器停止中に軸受箱排油口から採油されているため、分析データが高濃度に出ていると推定されます。正確なデータによる診断を行うためにも、今後の採油は、極力運転中もしくは停止直後の油槽中層部から実施されることを推奨します。はフェログラフィーおよびSOAP／D-SOAPの結果から総合的に判断した結果、継続使用は可能ですが、今後の機器の機能を確認するためにも傾向管理が有用と考えます。フェログラフィー【定量分析：Is値】Is値は異常摩耗の早期発見パラメータのつで、摩耗程度を定量化するために用います。今回のIs値はの乗と、やや高い値でした。フェログラフィー【定性分析：摩耗粒子および摩耗形態観察】分析結果から観察された代表的な粒子は、以下の通りでした。疲労摩耗粒子・繰返し応力を受けて発生。フリクションポリマ・局部的に高圧・高温となる場合に発生。Iカップリング発光分光分析【SOAP／D-SOAP】検出された金属元素から発生箇所を推定すると、以下の通りでした。鉄、銅、錫、亜鉛・軸受等カルシウム、バリウム、アルミニウム、ケイ素、ナトリウム・外部混入異物ケイ素の検出ケイ素がppm検出されました。一般に、潤滑油中からケイ素が検出された場合の原因として、油の消泡剤として使用されるシリコン系の添加剤が検出されるフェログラフィーおよびフィルタ表面の異物観察で砂が多く観察され、これが検出されるシリコングリースをシール部に塗布している場合、このシリコングリースが潤滑油に混入して検出されるなどが挙げられますが、今回検出が比較的高濃度であることからの可能性が考えられます。については、分析結果では確認することが出来ませんので、これに関する情報があれば提供をお願いします。計数汚染度はNAS級と当社推奨の管理限界値に到達していました。フィルタ表面の異物観察で金属片、鉄錆、砂等が観察されたことから、汚染度が高い要因は、摩耗と外部混入異物の影響と思われます。粘度、水分、全酸価、IR、RBOTの各データは、良好でした。尚、別紙RBOTの減少傾向から油の余寿命を求めた結果、本試料油は直近の更油から起算して年月まで使用可能であることが分かります。
報告№109-09136 報告№111-00637 | 分析№109-001160 分析№111-003202 | 111-003202 | 軸受は継続使用可能な状態にあると判断します。フェログラフィー摩耗粒子の形態で比較的多く観察された粒子は、マイルド摩耗と呼ばれる正常な潤滑状態で発生する摩耗粒子であったことから、軸受の潤滑状態は良好であると思われます。
報告№108-0075 報告№108-6011 | 分析№108-00429 分析№108-00399 | 108-00399 | 精点Aを実施した結果、重量汚染度が管理限界値を超えていました。フィルタ表面の観察とIRの結果から、重量汚染度が限界値を超えた原因は、酸化防止剤の減少により、基油の劣化が進行し、油のスラッジであるスラッジが発生したためと考えられました。今後油劣化の進行により、腐食摩耗に進展することと、バルブ類の動作障害やフィルタおよびストレーナの目詰まりが発生することが懸念されるため、可能であれば圧油系統内の油を全て抜き取り、夏期ピーク前に更油を実施することを推奨します。これらのことは、重量汚染度がmg/mlと当社推奨の管理限界値を超えていたこと全酸価が前回に比較して.mgKOH/gから.mgKOH/gに上昇していたことIRの結果、油劣化の兆候を示すカルボン酸の吸収が確認され、酸化防止剤のピークが減少していたこと以上のことから判断しました。
報告№107-0366 報告№108-0251 | 分析№107-01900 分析№108-01837 | 108-01837 | 濾過前の試料油を分析した結果、計数汚染度が前回NAS級から、今回NAS級に約年でランク増加しました。摩耗粒子の形態観察およびフィルタ表面の異物観察で鉄錆等が観察されたため、汚染度が増加した要因は、摩耗による粒子の増加ではなく、外部から混入したと思われる異物によるものと考えられました。但し、異物の混入はありましたが、潤滑異常の早期発見パラメータである摩耗過酷度を示すIs値がの乗と非常に良好の範囲にあることから、潤滑状態は正常な状態にあると判断します。
報告№111-00058 報告№111-00058 | 分析№111-000381 分析№111-000381 | 111-000381_date110825 | グリースの物理的性状は良好と判断します。グリースは継続使用可能な状態にあると判断します。≪状態監視とパラメータ≫分析の目的および各分析のパラメータは以下の通りです。特性低下目的：グリースの分析結果から、グリースの物理的性状や劣化傾向などを確認する。全酸価JISK赤外線吸収スペクトルJISKちょう度JISK滴点JISK摩耗目的：グリース中の摩耗粒子を分析する事により、回転・摺動部の潤滑状態、摩耗劣化の程度、余寿命などを解析する。摩耗診断電子顕微鏡観察JISKX線マイクロアナリシス油中金属濃度JISK≪分析結果≫特性低下全酸価：良好全酸価.mgKOH/gは新油値の.mgKOH/g以内にあることから問題は無いと判断します。赤外線吸収スペクトル：良好ちょう度：良好ちょう度値はと当社推奨の管理限界値であるから以内に留まっています。滴点：良好滴点はと新油値のに比較し高いものの、ちょう度が良好の範囲にあり、かつ、有機物・有機化合物試験の結果で油劣化の兆候を示すカルボン酸の吸収が見られないことから、問題は無いと判断します。摩耗摩耗診断電子顕微鏡観察・X線マイクロアナリシス：今回は実施していません。油中金属濃度：今回は実施していません。
報告№109-09136 報告№113-00662 | 分析№109-001160 分析№113-002846 | 113-002846 | 潤滑は良好の範囲にあることから、継続使用可能と判断します。但し、汚染度が高いことから、油中の夾雑物が潤滑部に噛み込むことによる摩耗の進行が懸念されます。軸受メタルの主成分である錫が高い値で検出されました。機器停止中のドレンプラグからの採油による影響でデータが高濃度に出ている可能性もありますが、軸受メタルの摩耗が懸念されます。摩耗深さを計算した軸受メタルの仮定が正しければ、軸受メタルの表面粗さが無くなり、鏡面状態になっている箇所があると思われます。軸受メタルの点検摩耗深さを計算した軸受メタルの仮定が正しければ、軸受メタルは鏡面状態になっている箇所があると推定されます。採油条件により高濃度に出ている可能性がある錫をもとにしていますので、摩耗深さを高めに推定したことになりますが、念のため軸受メタルの点検を推奨します。定期的な分析今後の摩耗推移を監視するため、定期的に分析を実施することを推奨します。軸受メタルの情報提供今回メタルの摩耗深さの計算は、軸受メタルのサイズを仮定して計算していますので、次回分析時には、メタルサイズをお知らせください。最適な採油方法本試料油は、機器停止中にドレンプラグから採油されているため、別紙油中粒子の沈降の影響に示すように、油中粒子が油槽底部に沈降し、分析データが高濃度に出ている可能性があります。正確なデータによる診断を行うためにも、今後の採油は、極力運転中もしくは停止直後の油槽中層部から実施されることを推奨します。異常摩耗の早期発見のパラメータであるIs値はレベルと正常です。但し、潤滑部の摩耗が認められたため、定期的に潤滑油分析を実施し、摩耗推移を監視することが有用と考えます。メタルの摩耗分析結果から軸受メタルの摩耗深さを、以下の条件を仮定して求めました。・分解点検から今回までに更油を実施していないと仮定した場合の錫濃度ppm・当社の経験からメタル面積の約分の程度が摩耗した・更油後の錫濃度を・摺動面の面積をcmその結果、メタル表面の平均的な摩耗深さは.μmとなり、メタルの表面粗さを軸受表面の一般的な粗さであるsと仮定すると、摩耗深さが表面粗さを上回っていることから、メタルは摩耗により鏡面になっている箇所が発生していると推定されます。計数汚染度はNAS級を上回っており、当社推奨の管理限界値を超えていました。フィルタ残渣に金属片、鉄錆、砂等が観察されたとから、汚染度が高い要因は、摩耗粒子と外部混入異物の影響と思われます。粘度、水分、酸価、IRの各データは良好です。
報告№109-09136 報告№111-00756 | 分析№109-001160 分析№111-003820 | 111-003820 | 潤滑油および軸受は継続使用可能な状態にあると判断します。但し、今後も摩耗の進行を傾向監視するため、以下の対策を推奨します。定期的な分析切削摩耗や凝着摩耗の進行を監視するため、定期的に分析を実施し、分析データによる摩耗の進行状況を確認することを推奨します。油槽内の清掃潤滑油が汚染されていることから、油槽内は汚染されていると思われます。更油をする際には、油槽内を清掃し、更油する新油もNAS級程度の清浄な潤滑油を更油することを推奨します。フェログラフィー異常摩耗の早期発見パラメータとして摩耗粒子を定量化して評価するフェログラフィーのIs値は、潤滑状態がやや厳しいの乗でした。摩耗粒子の形態で比較的多く観察された粒子は、潤滑状態が正常な場合に発生する摩耗粒子異物の噛み込みなどで発生する切削粒子金属潤滑部が局部的に油膜切れを起して発生するシビア粒子外部から混入したと思われる樹脂等でした。このような摩耗粒子が観察された場合には、潤滑部では正常なマイルド摩耗異物による切削摩耗潤滑状態がやや厳しい凝着摩耗が発生していることが分かります。切削摩耗は、他の摩耗形態に比較して摩耗進行速度が速く注意が必要で、定期的なトライボ診断による状態監視が必要と考えます。切削摩耗の原因となる混入異物が残留している場合、この異物により切削摩耗が継続して発生する可能性があります。Iカップリング発光分光分析供試の潤滑油を分析した結果、検出された金属元素は、SOAPの結果表に示すように、鉄、鉛、銅、アンチモン、錫、亜鉛、カルシウム、バリウム、ケイ素、ナトリウムが検出されました。これらの検出された金属元素から発生箇所を推定すると鉄、鉛、銅、アンチモン、錫、亜鉛・軸受等カルシウム、バリウム、ケイ素、ナトリウム・外部混入異物であると思われます。このうち、機械部品が摩耗したと思われる元素はのグループです。ケイ素の検出SOAPでケイ素が検出されました。一般に、潤滑油中からケイ素が検出された場合の原因として、シリコン油或いは、シリコン系の添加剤が検出されるフェログラフィーおよびフィルタ表面の異物観察で砂が多く観察されて検出されるシリコングリースをシール部に塗布している場合、このシリコングリースが潤滑油に混入して検出されるなどが挙げられますが、今回検出が比較的高濃度であることからおよびの可能性が考えられます。については、分析結果では確認することが出来ませんので、これに関する情報があれば提供をお願いします。軸受の余寿命金属元素分析で軸受メタルの主成分である錫がppm検出されたため、前回と今回の分析結果を基にメタル摩耗の状態を検討しました。検討には、下式で摩耗速度を計算し、その結果から現時点における平均的な摩耗深さを求めました。その結果、摩耗の深さは軸受表面から.μmであると推定できました。y=×-x+.----ここでy:平均的な摩耗深さx:運転時間本軸受がこの摩耗速度で、摩耗の限界に到達する時間、いわゆる限界使用時間を試算すると、軸受の表面粗さをsとした場合の余寿命は約万時間になると推定され、摩耗速度が非常に小さく、良好な潤滑状態が継続しているものと判断できます。計数汚染度は当社推奨の管理限界値に到達していました。フィルタ表面の異物観察で鉄錆、砂等が観察されたことから、汚染度が高い要因は、摩耗と外部混入異物の影響と思われます。粘度、水分、酸価、IR、RBOTの各データは良好でした。尚、別紙RBOTの減少傾向から油の余寿命を求めた結果、本試料は直近の更油から起算して稼働日数が年月まで使用可能であることが分かります。
報告№105-6050 報告№105-6073 | 分析№105-01529 分析№105-02727 | 105-02727 | 油交換後に初期試験を実施した結果、摩耗粒子形態観察で外部から混入した砂がやや多く観察されました。混入による影響は直ちにないものの、今後これらの異物が軸受摺動面に噛み込み摩耗が進行することが懸念されるため、計画通り運転開始ヶ月後に再度分析を実施し、汚染状況及び摩耗の進行状況を確認されることを推奨します。これらのことは、異常摩耗の早期発見パラメータであるフェログラフィーのIs値が.と良好の範囲にあるものの、摩耗粒子形態観察の結果、外部から混入した砂がやや多く観察されたこと以上のことから判断しました。尚、主機停止中にドレンバルブから採油を実施しているため、油循環中の採油に比較して油中粒子が沈降して高濃度になっている部分を採油していると考えられます。したがって、油が循環している状態で採油を実施した場合に比較して、分析データが高くなり、異常な状態と判断してしまう可能性がありますので、今後の採油は、停止直後、或いは、油循環中に採油を実施されることを推奨します。
報告№103-4532 | 分析№103-01516 | 103-01516 | 分析の結果、本軸受は継続使用可能な状態にあると判断します。このことは以下のことから判断しました。異常摩耗の早期発見パラメータであるIs値がの乗とやや高い値を示しているものの、観察されたベアリング軌道面から発生した摩耗粒子が小さく、マイルドな摩耗状態で進行していると考えられる。尚、SOAPの鉄濃度がppm、油量リットルから摩耗体積を計算するとmmとなります。この体積からベアリング軌道面の摩耗面積を検討し、この情報を傾向管理する必要がありますので、ベアリング番号をお知らせ下さい。
報告№109-09136 報告№112-00681 | 分析№109-001160 分析№112-003148 | 112-003148 | 潤滑油および対象設備は継続使用可能な状態にあると判断します。はフェログラフィーおよびSOAP／D-SOAPの結果から総合的に判断した結果、正常な状態にあると考えられます。フェログラフィー【定量分析：Is値】Is値は異常摩耗の早期発見パラメータのつで、摩耗粒子を定量化するために用います。Is値は前回に比較してのマイナス乗と変化はなく、低い値でした。フェログラフィー【定性分析：摩耗粒子および摩耗形態観察】分析結果から観察された全ての粒子量は少でした。計数汚染度は、前回に比較してNAS級からNAS級にランク低下し、重量汚染度は、.mg/mlから.mg/mlに減少し、良好でした。．粘度、水分、酸価、IRの各データは、前回同様に良好でした。分析結果は良好と判断します。粘度粘度はmm/sと新油値mm/sに比較して、粘度変化率は-％で、当社推奨の管理限界値である±％以内であり、良好と判断します。水分は.ppmと当社推奨の管理限界値の以下であり、良好と判断します。酸価は.mgKOH/gと当社推奨の管理限界値の.mgKOH/g以下であり、良好と判断します。IRIRの結果、油劣化の兆候を示すカルボン酸の吸収ピークが確認されていないことから、良好と判断します。は良好と判断します。計数汚染度計数汚染度はNAS級と当社推奨の管理限界値のNAS級以下であり、良好と判断します。重量汚染度は.mg/mlと当社推奨の管理限界値のmg/ml以下であり、良好と判断します。は正常と判断します。SOAPSOAPの結果、ニッケルがppm、外部から混入したと思われるリンがppm、バリウムがppm、ケイ素がppm検出されました。D-SOAPD-SOAPの結果、外部から混入したと思われるカルシウムが、バリウムが、ナトリウムが検出されました。フェログラフィー異常摩耗の早期発見パラメータであるフェログラフィーのIs値がのマイナス乗と良好の範囲にあり、摩耗状態は正常と判断します。
報告№109-09136 報告№112-00509 | 分析№109-001160 分析№112-002104 | 112-002104 | トライボ診断の結果から、ギヤおよび軸受の状態を確認する。トライボ診断の結果で前回同様にフレッティングにより発生する赤錆が多く観察されました。この赤錆は、前回のSEMとXMAによる分析の結果からギヤ歯面のフレッティングにより発生したと推定されていますが、バックラッシの増加量は、ギヤの情報に示す仮定と実際に大きな違いがなければ、ギヤ歯面の状態は良好であり、減速機の稼動に影響のある状態にはないと思われます。振動診断の結果から軸受の内輪が損傷していることが確認されましたが、トライボ診断の結果からは、現状では軸受の継続使用は問題ない状態にあると思われます。修理時期の妥当性を検証する。振動診断の結果から運転時間時間で振動加速度が.m/sと振動値の管理限界値を超えていたものの、トライボ診断の結果からは、現状では軸受の継続使用は問題ない状態にあると思われることから、振動法により修理した今回の時期は、潤滑油分析の結果とは以下の点で必ずしも一致していないと思われました。転がり軸受の寿命を示すフレーキングにより発生した疲労摩耗粒子が観察されていないことフェログラフィーのIs値がの乗と低いことD-SOAPの鉄に大きな変化はないこと計数汚染度はランク低下したこと定期的な分析摩耗の進行を監視するため、定期的に分析を実施し、分析データによる摩耗の進行状況を確認することを推奨します。バックラッシによる評価トライボ診断では、バックラッシの増加量を分析結果から計算できますが、今回はギヤの情報を仮定して計算しております。後述のバックラッシ量の計算精度を上げ、結論の信頼性を高めるためには、モジュール、歯幅、油量、油入替後の稼働時間ならびに分解点検後の稼働時間をお知らせ下さい。計算結果をご報告いたします。はフェログラフィーおよびSOAP-Tの結果から総合的に判断した結果、ベアリングには微振動が原因で発生するフレッティング粒子が発生しているものの、直ちに分解を必要とする状態にはなっていないと推定されました。但し、フレッティングは転がり軸受にとって突発的な異常につながりやすい現象であるため、トライボ診断と振動診断を併用し継続して傾向監視する必要があると考えます。フェログラフィー【定量分析：Is値】Is値は異常摩耗の早期発見パラメータのつで、摩耗粒子を定量化するために用います。前回に比較してIs値はの乗から変化はなく、低い値でした。フェログラフィー【定性分析：摩耗粒子および摩耗形態観察】分析結果から比較的多く観察された粒子は、以下の通りでした。正常な摩耗粒子・潤滑状態が正常なマイルド摩耗により発生。赤錆・フレッティングにより発生。観察された摩耗粒子の中でも赤錆は、注意が必要です。フレッティングは、・軸と転がり軸受の内輪内面・軸受箱と転がり軸受の外輪外面・転がり軸受の軌道輪と転動体・ギヤ歯面の箇所で発生する可能性があります。今回フレッティングが発生している箇所は、ギヤ歯面であると推定されます。一般に、ギヤ、転がり軸受でフレッティング粒子が見られる場合は、軸ブレ、或いは、キーの緩み、そしてベアリングのクリープが発生していることがあります。特に、キー溝が緩んでいる場合は徐々に振動値が上昇することがあり、また、酸化により硬化したフレッティング粒子が軸受軌道面やギヤ歯面に噛み込み、その傷が疲労剥離の起点となって疲労摩耗へと進展することもあるため、振動監視と潤滑油分析による状態監視が必要です。Iカップリング発光分光分析【SOAP-T】検出された金属元素から発生箇所を推定すると、以下の通りでした。鉄、銅・軸受、ギヤ等リン、モリブデン・添加剤カルシウム、アルミニウム、ナトリウム・外部混入異物バックラッシ増加量減速機の構造から、最も負荷が大きく、摩耗が進行しやすい箇所はスパイラルベベルギヤとスパイラルベベルピニオンと推定されます。このSBGとSBPが接触する歯面におけるピッチ線上の摩耗量を分析結果から定量的に評価しました。ここでは、ベベルギヤのモジュール、歯幅、油量が不明であったため、モジュールを、歯幅をmm、油量をLと仮定して、この部分が摩耗した場合のバックラッシの増加分を分析結果から推定しました。鉄濃度から求めたバックラッシ増加量は.μmとなります。これらの仮定に間違いがなければ、減速機の稼動に全く影響がない状態にあることが分かります。転がり軸受の状態転がり軸受から発生したと思われる疲労摩耗粒子は観察されていないことから、潤滑状態に問題はないと思われます。但し、ギヤ歯面からと推定されるフレッティングにより発生した赤錆が転がり軸受の軌道面に噛み込みさらに摩耗が進行し、転がり軸受の寿命の指標となるフレーキングに進展することが懸念されます。計数汚染度は、前回に比較してNAS級からNAS級にランク低下し、当社推奨の管理限界値内にあり、良好でした。粘度、水分、酸価、IRの各データは良好でした。
報告№108-5071 報告№111-00598 | 分析№108-02721 分析№111-002816 | 111-002816 | 潤滑油は継続使用可能な状態にあると判断します。但し、消泡性能が低下していることから、以下の対策を推奨します。追加分析消泡性能が低下した場合、ギヤ歯面での油膜形成に影響が出て摩耗が進展することがありますので、フェログラフィーおよびSOAP-Tを追加して摩耗により発生する油中金属濃度や潤滑状態を確認することを推奨します。泡立ち試験泡立ち試験の結果は、一般的には消泡性能が低下していると判断できる値の-でしたが、前回同様に新油値の-であるのに比較して高い値であったことから、消泡性能が低下していることが分かりました。今後の使用状況によっては油の酸化劣化が進行したり、ギヤ歯面およびベアリング軌道面で油膜切れが発生したりする場合があるため、消泡剤の添加による消泡性能の改善など何らかの対応が必要になると思われます。分析結果泡立ち試験の結果、消泡性能が低下していました。粘度粘度は.mm/sと新油値mm/sに比較して、粘度変化率は-％で、当社推奨の管理限界値である±％以内にあり、良好と判断します。泡立ち試験泡立ち試験は-と新油値に比較して高い値でした。水分はppmと当社推奨の管理限界値の以下であり、良好と判断します。全酸価全酸価は.mgKOH/gと新油値.mgKOH/gに比較して高いものの、IRの結果で油劣化の兆候を示すカルボン酸の吸収が確認されていないことから、良好と判断します。
報告№105-6050 報告№105-0304 | 分析№105-01529 分析№105-01944 | 105-01944 | 分析の結果、摩耗粒子形態観察で転がり軸受の寿命の指標となるフレーキングの発生は確認されておらず、本軸受は継続使用可能な状態にあると判断します。但し、油膜切れが原因で発生するやや大型の摩耗粒子がみられている事から、今後摩耗の進行が懸念されました。そのため、今回の採油から時間程度稼動した時点で再度分析を実施されることを推奨します。尚、SOAPの結果で、海水に含まれるナトリウム、マグネシウムが検出されたことから、海水が混入した可能性があります。今後、海水の影響で腐食が発生する場合がありますので、早目にグリース交換を計画すると共に、定期的に分析を実施し腐食の有無を確認されることを併せて推奨します。報告書の管理表中に示しているSOAP／D-SOAPは、グリース潤滑の場合、摩耗粒子が均一に分散していないため、測定値が大きく変動することがありますので参考値としてお考え下さい。
報告№108-0030 報告№108-0030 | 分析№108-00142 分析№108-00143 | 108-00143 | 、汚染度、軸受の潤滑状態を確認する。今回の採油は、対象設備の停止中に排油口から実施しているため、油循環中に採油した場合に比較し、油中粒子の沈降の影響を受け、分析データが高濃度に出る可能性があります。今回の分析は以上のことを踏まえて結果を検討しました。分析の結果、計数汚染度はNAS級とやや高い値であり、また、異常摩耗の早期発見パラメータであるフェログラフィーのIs値が高いの乗となっていました。摩耗粒子の形態観察の結果、異物の噛み込みにより発生する切削粒子がやや多く観察され、フィルタ表面の異物を観察した結果、金属片、鉄錆、砂等が多く観察されました。更にSOAP／D－SOAPで鉄検出されたことから、汚染度が高い要因は、摩耗と採油の影響によるものと考えられました。今回の採油は対象設備の停止中に排油口から採油を実施しているため、これらの異物は、排油口配管内部に残留していた汚染物が検出された可能性が高いと思われます。観察された摩耗粒子の形態は、切削摩耗であり、異物が混入していない状態に比較して摩耗進行速度が速く注意が必要です。転がり軸受の場合、分の程度に寿命が低下することが知られています。今後、更に摩耗が進行し、転がり軸受の寿命の指標となるフレーキングに進展することが懸念されるため、運転再開後ヶ月以内に再度分析を実施し、潤滑状態を確認することを推奨します。一方、を示す粘度、水分、全酸価、IRの各データは良好の範囲にあることから、この油は継続使用可能と判断します。尚、上述しましたように、今回の採油は停止中の採油であるため、運転中の採油に比較して染度は高目に出ている可能性があります。次回採油のタイミングは、粒子の沈降の影響を極力抑え、油中粒子が均一な分散状態に近い状態で採油が実施できるように、対象設備の運転中、または停止直後に採油を実施されることを推奨します。
報告№106-0025 報告№106-6007 | 分析№106-00118 分析№106-00116 | 106-00116 | 運転開始ヶ月後に初期試験を実施した結果、潤滑状態は安定し、潤滑油も継続使用が可能と判断します。これらのことは、前回に比較して、計数汚染度はランク減少したことSOAP／D-SOAPの鉄及び錫濃度に変化がないこと異常摩耗の早期発見パラメータであるフェログラフィーのIs値が.と良好の範囲にあること以上のことから判断しました。
報告№109-09359 報告№109-09359 | 分析№109-002451 分析№109-002451 | 109-002451 | 結論前回同様に疲労摩耗により発生した摩耗粒子が確認されていますが、SOAP／D－SOAPおよびフェログラフィーの各データに増加傾向がみられないことから、摩耗が安定している可能性があります。あと回分析を実施し、データが安定している確認が取れれば、分析周期を通常周期に戻して管理することが可能となります。尚、次回分析の時期を理論的に求めたところ、最短で約時間となりました。この時間は、油中汚染物が均一になるために必要とする時間であり、この時間を経過すれば、再分析の結果から状態の傾向を確認することが可能となりますので、これを参考に次回分析時期を検討されることを推奨します。計数汚染度は良好と判断します。計数汚染度計数汚染度はNAS級と当社推奨の管理限界値のNAS級以内にあり、良好と判断します。重量汚染度は.mg/mlでした。機器の潤滑状態フェログラフィーの結果、微小な疲労摩耗粒子が比較的多く観察されました。SOAPSOAPの結果、摩耗により発生する鉄、油の添加剤成分であるリンが検出されました。D－SOAPD－SOAPの結果、摩耗により発生する鉄が検出されました。フェログラフィーフェログラフィーの結果、異常摩耗の早期発見パラメータであるIs値がの乗と良好の範囲にあるものの、摩耗粒子の形態観察の結果、微小な疲労摩耗粒子が比較的多く観察されました。
報告№103-4545 | 分析№103-02160 | 103-02160 | 精点Aを実施した結果、摩耗は安定していると判断します。但し、光学顕微鏡写真に示すように、外部から混入した鉄錆・砂が多く見られたことから、今後、これらの異物が軸受摺動面に噛み込み摩耗が進行する場合があるため、念のため、ヶ月後に精点Bを実施し、汚染状況及び摩耗の進行状況を確認されることを推奨します。これらのことは、前回に比較して、計数汚染度は等級に変化はなく、SOAP／D-SOAPの鉄及び錫濃度に大きな変化がなく、異常摩耗の早期発見パラメータであるフェログラフィーのIs値が、.から.と大きな変化がないこと光学顕微鏡写真に示すように、外部から混入した異物が多く見られたこと以上のことから判断しました。
報告№109-09136 | 分析№109-001160 | 113-001036 | 分析の結果、は良好の範囲にあることから、継続使用可能な状態にあると判断します。対象設備は継続使用可能な状態にあると判断します。但し、摩耗粒子の形態観察で黒錆が比較的多く観察されていることから、将来的な摩耗進行の有無を確認するためにも傾向監視を継続することが有効です。に示す対策を推奨します。定期的な分析今後懸念される凝着摩耗の進行を監視するため、定期的に分析を実施することを推奨します。分析結果はフェログラフィーおよびSOAPの結果から総合的に判断した結果、継続使用は可能ですが、今後の機器の機能を確認するためにも傾向管理が有用と考えます。フェログラフィー【定量分析：Is値】Is値は異常摩耗の早期発見パラメータのつで、摩耗程度を定量化するために用います。今回のIs値はの乗と低い値でした。フェログラフィー【定性分析：摩耗粒子および摩耗形態観察】分析結果から観察された代表的な粒子は、以下の通りでした。正常な摩耗粒子・潤滑状態が正常なマイルド摩耗により発生。黒錆・潤滑状態がやや厳しい凝着摩耗により発生。金属接触が厳しく、且つ、高い摩擦熱が発生していると考えられます。観察された摩耗粒子の中でも黒錆は、将来的な摩耗の進行に繋がる可能性を示唆しているため、傾向監視が必要と思われます。黒錆は、凝着摩耗に分類されます。これらの摩耗粒子は、摺動面で凝着、破断を繰り返し、この過程で生じる移着粒子が成長して摩耗粒子となります。そのため、摺動面では局部的に油膜切れが発生していることを示しています。この状態が継続した場合、摩耗粒子のサイズは徐々に大型化していき、最終的には機器の損傷に至る場合があります。Iカップリング発光分光分析【SOAP】検出された金属元素から発生箇所を推定すると、以下の通りでした。検出された金属元素 分類 鉄、鉛、銅、ニッケル、錫 エンジン部品 リン、亜鉛、カルシウム、マグネシウム、モリブデン 添加剤 アルミニウム、ケイ素、ナトリウム 外部混入異物 SOAPの結果、銅が検出されたことから、銅を使用した箇所の溶出・摩耗が発生していると推定されます。亜鉛系添加剤を使用している潤滑油で銅が検出される場合、潤滑系統内でこれらの金属が亜鉛系添加剤の影響により溶出することが知られています。今回の検出は、この溶出と摩耗との双方によるものと考えられます。今後、別紙鉱油の酸化に対する金属触媒の影響に示すように濃度の増加に伴い酸化速度が速まる可能性があります。粘度、水分、塩基価の各データは良好でした。
報告№108-0199 報告№108-0199 | 分析№108-01442 分析№108-01442 | 108-01442 | 、軸受の潤滑状態を確認する。今回の採油は、対象設備の停止中にドレンプラグから実施しているため、油循環中に採油した場合に比較し、油中粒子の沈降の影響を受け、分析データが高濃度に出る可能性があります。今回の分析は以上のことを踏まえて結果を検討しました。を示す粘度、水分、全酸価、RBOTの各データは良好の範囲にあることから、この油は継続使用可能と判断します。軸受の潤滑状態異常摩耗の早期発見パラメータであるフェログラフィーのIs値が高いの乗となっていました。摩耗粒子の形態観察で異物の噛み込みにより発生する切削粒子、金属接触が厳しい場合に発生するシビア粒子、局部的に高圧・高温となる場合に発生するフリクションポリマ、外部から混入したと思われる鉄錆、砂等が多く観察されました。フリクションポリマは、タービン油が軸受摺動面で高圧下に押し込められ高圧状態になると同時に、圧縮熱も発生して高温状態にもなり、その結果、潤滑油が重合して発生することが知られています。そのため、高温高圧状態の解消がなされなければ、潤滑油は劣化する場合がありますので、定期的に分析を実施する必要があります。観察された摩耗粒子の形態は切削摩耗と凝着摩耗が混在しており、特に切削摩耗は、異物が混入していない状態に比較して、摩耗進行速度が速く注意が必要で、転がり軸受にこの摩耗形態が観察された場合、軸受寿命が分の程度に低下することが知られています。切削摩耗が進行した場合、転がり軸受の寿命の指標となるフレーキングに進展することが懸念されるため、運転を再開しているようであれば今回の分析項目に計数汚染度、SOAP／D－SOAPの分析項目を追加して、再分析を実施し、汚染度および摩耗の進行状況を確認されることを推奨します。採油について上述しましたように今回の採油は対象設備の停止中の採油であるため、油中の摩耗粒子などが平均的に分散した状態とはいえない状態で採油されている可能性があります。採油は、粒子の沈降の影響を少なくすることが重要であり、そのため油中粒子が均一な分散状態で実施されることを併せて推奨します。
報告№105-8031 報告№105-8031 | 分析№105-02162 分析№105-02162 | 105-02162 | 分析の結果、全てのデータが良好であることから、この油は継続使用可能であり、潤滑状態も正常と判断します。又、更油する必要はないと判断します。は良好と判断します。粘度は良好と判断します。粘度はmm/sと新油値mm/sに比較して、粘度変化率は+％で、当社推奨の管理限界値である±％以内にあり、良好と判断します。水分は良好と判断します。水分はppmと当社推奨の管理限界値の以下であり、良好と判断します。全酸価は良好と判断します。全酸価は.mgKOH/gと新油値.mgKOH/g以内にあり、良好と判断します。IRの結果、良好と判断します。IRの結果、油劣化の兆候を示すカルボン酸の吸収が確認されていないことから、良好と判断します。は良好と判断します。計数汚染度は良好と判断します。計数汚染度はNAS級と当社推奨の管理限界値のNAS級以内であり、良好と判断します。重量汚染度は良好と判断します。重量汚染度は.mg/mlと当社推奨の管理限界値のmg/ml以内であり、良好と判断します。機器の潤滑状態軸受の摩耗が僅かに確認されましたが、現在のところ継続使用可能な状態にあると判断できます。SOAPの結果は良好です。SOAPの結果、油の添加剤成分であるバリウムがppm検出されました。軸受の摩耗を示す錫は検出されず、良好と判断します。D－SOAPの結果、軸受の摩耗を示す錫が僅かに検出されました。D－SOAPの結果、軸受の摩耗を示す錫が、外部から混入したカルシウムが、ナトリウムが検出されました。フェログラフィーの結果は良好です。異常摩耗の早期発見パラメータであるフェログラフィーのIs値が-.と良好の範囲にあり、潤滑状態は良好と判断します。
報告№109-09136 報告№110-00342 | 分析№109-001160 分析№110-001525 | 110-001525 | Iカップリング発光分光分析摩耗状態は、潤滑油中に含まれる金属成分と濃度を調査し、その結果で評価します。金属元素と濃度の分析は、試料油を以上の高温で発光させ、その光を分光器で分光し、分光によって得られた光の強度と金属固有の波長とから元素を特定するIカップリング発光分光分析法を用います。今回の試料はディーゼルエンジン油でしたが、検出された金属元素は、SOAPの結果表に示すように、鉄、鉛、銅、錫、リン、亜鉛、カルシウム、ケイ素、ナトリウム、マグネシウム、ホウ素でした。これら検出された金属元素から発生箇所を推定すると、鉄、鉛、銅、錫・エンジン部品リン、亜鉛、カルシウム、マグネシウム、ホウ素・オイル添加剤ケイ素、ナトリウム・外部混入異物であると思われます。このうち、機械部品が摩耗したと思われる元素はのグループです。フェログラフィー摩耗粒子分析結果から観察された粒子は、金属接触が厳しく、且つ、摩擦熱が高い場合に発生する黒錆外部から混入したと思われる鉄錆でした。潤滑状態と摩耗形態異常摩耗の早期発見パラメータとして摩耗粒子を定量化して評価するフェログラフィーのIs値は、潤滑状態が厳しいの乗となっていました。これらの結果から、シリンダ、ピストンリング、クランクメタルの潤滑部では、やや厳しい摩耗形態の凝着摩耗が発生していることが分かりました。鉛と銅を使用した箇所の溶出・摩耗SOAPの結果表に示すように、鉛がppm、銅がppmに加えて錫がppm検出されました。これらの元素は、軸受で使用されている成分です。一般に、ディーゼルエンジンのクランクメタルは積層構造になっており、クランクメタルの最表面はワイトメタル層が存在し、その下にニッケル層、さらにその下には鉛を含む銅系軸受材料のケルメット層が存在します。今回検出された金属成分のうち、錫と銅及び鉛は、メタル表面が摩耗して発生していると考えられます。ディーゼルエンジンのメタルは、設計上、油膜が正常に形成される流体潤滑が基本であることから、通常の使用においては摩耗しにくいと思われますが、今回の分析結果では、銅と鉛を含む第三層のケルメットの一部が摩耗していることが分かりました。これは、メタルの潤滑部が流体潤滑になりにくい部分のあることを示唆していると考えることが出来ます。カルシウムなどの析出油中金属濃度を発光分光法による分析で固形分のカルシウムが.検出され、また鉄も検出されました。エンジンオイル中に検出されるカルシウムは、燃焼ガス中に含まれている硫黄分と反応して微小サイズの硫酸カルシウム、いわゆる石膏が生成されます。この硫酸カルシウムは、モース硬度がとコンロッドやクランクメタルの主成分である錫や鉛の～と同等の硬さで、サイズは数μmから数十μmになることもあります。これらが軸受の油膜に混入した場合は、潤滑面では摩耗形態の中で摩耗速度が最も速い切削摩耗が発生し、メタルは短期間で摩耗することが判明しています。本試料の場合は、この硫酸カルシウム濃度が高く、また鉄も検出されています。さらにメタル主成分の錫が検出されたことから、硫酸カルシウム等が軸受摺動面に噛み込みメタルの摩耗が発生していると推定できます。潤滑油中の固形分としてのカルシウムは、オイルリングやトップリングが正常であれば検出されないものですが、オイルリングなどが摩耗していると、燃焼ガスや未燃焼ガスが燃焼室から潤滑油中に入り易くなると思われます。汚染度計数汚染度はNAS級以上と汚染されていました。フィルタ表面の異物観察で黒色の粒子が観察されたことから、汚染度が高い要因は、摩耗と油の添加剤成分の析出によるものと思われます。粒度分布は.～.μmの範囲にあり、.μmにピークが確認されました。水分はppmと当社推奨の管理限界値を超えていました。今後、水分の影響でエンジン内部に錆が発生し、その影響で摩耗が発生する懸念があります。IR【赤外線吸収スペクトル】IRの結果、油劣化の兆候を示すカルボン酸の吸収は確認されませんでした。しかし、本試料油の水分濃度が高く、IRでも水分の吸収が確認されました。分析結果の活用について設備は更油することで継続使用可能になると判断します。ただし、シリンダ、ピストンリング、クランクメタルの潤滑部に摩耗が確認されていますが、特にクランクメタル、コンロッドメタルの一部分でホワイトメタル層が摩耗により薄くなっている箇所があると推定されます。次回オーバーホール時に、これら各部の摩耗程度を確認し、分析データとの照合確認を実施することで、今後の保守に役立つ基礎データ得られると考えます。水分混入水分分析の結果、ppmと当社推奨の管理限界値を大きく超え、水分の混入が確認されました。今後、エンジン内部に錆が発生し、その影響で摩耗の発生が懸念されますので、以下の対策を推奨します。水分混入に対する対策今後、水分の影響で異常な摩耗が進行することが懸念されるため、至急更油を実施することを推奨します。また、次回オーバーホールの際には、必ず水分の混入経路を確認し、対策する必要があります。定期的な分析更油後もエンジン内部の摩耗が進行することが懸念されるため、定期的に分析を実施し、摩耗の進行状況を監視することを推奨します。
報告№108-0411 報告№109-09189 | 分析№108-02745 分析№109-001494 | 109-001494 | 疲労試験機の油圧源に使用している圧油の交換前・交換後の、汚染度を確認する。交換前の試料油を分析した結果、粘度、水分の各データは良好の範囲にあり、計数汚染度は当社推奨の管理限界値内にあることから、良好と判断します。は良好と判断します。粘度は良好と判断します。粘度はmm/sと新油値mm/sに比較して、粘度変化率は-.％で、当社推奨の管理限界値である±％以内にあり、良好と判断します。水分は良好と判断します。水分は.ppmと当社推奨の管理限界値の以下であり、良好と判断します。は良好と判断します。計数汚染度は良好と判断します。計数汚染度はNAS級と当社推奨の管理限界値のNAS級以内にあり、良好と判断します。
報告№106-6023 報告№106-6042 | 分析№106-00388 分析№106-00848 | 106-00711 | 回目の初期試験を実施した結果、前回に比較して、計数汚染度がNAS級からNAS級にランク上昇していました。粒子数は、～μmが倍に増加していたことが確認されました。D-SOAPの結果、鉄及び錫濃度が僅かに上昇したことから、汚染度上昇の要因は、軸受摺動面の摩耗によるものと考えられました。更に、フェログラフィーの摩耗粒子形態観察の結果、異物の噛み込みにより発生する切削粒子、金属接触が厳しい場合に発生するシビア粒子が観察されたことから、今後、更に摩耗が進行することが懸念されるため、計画通りヶ月後に初期試験を実施し、汚染度及び摩耗の進行状況を確認されることを推奨します。これらのことは、前回に比較して、計数汚染度はランク上昇したことD-SOAPの鉄及び錫濃度が僅かに上昇したこと異常摩耗の早期発見パラメータであるフェログラフィーのIs値がと良好の範囲にあるものの、摩耗粒子形態観察の結果、異物の噛み込みにより発生する切削粒子、金属接触が厳しい場合に発生するシビア粒子がやや多く観察されたこと以上のことから判断しました。
報告№102-4081 | 分析№102-03239 | 102-03239 | 分析の結果、ギヤ歯面に若干疲労摩耗により発生した傷が発生していると思われますが、継続使用可能な状態にあると判断します。また、転がり軸受は保持器の摩耗が若干発生していることが確認されました。このことは、計数汚染度がNAS級とやや汚染され、D-SOAPで転がり軸受の保持器の摩耗により発生した銅が検出され、更に、フェログラフィーの摩耗粒子形態観察の結果から、ギヤ歯面の微小な疲労摩耗により発生する摩耗粒子や転がり軸受の保持器の摩耗により発生した摩耗粒子がみられたことから判断しました。尚、を示す粘度、水分、全酸価、IRの各データが良好であることから、この油は継続使用可能と判断します。
報告№106-0219 報告№106-0219 | 分析№106-01243 分析№106-01243 | 106-01243 | 分析の結果、転がり軸受の寿命の指標となるフレーキングが発生していないことから、継続使用可能と判断します。但し、摩耗粒子の形態観察で局部的に高圧・高温となる場合に発生するフリクションポリマが多く観察されました。また、D-SOAPの結果で亜鉛がやや多く検出されたことから、油の添加剤成分である亜鉛の析出が発生していることが確認されました。潤滑油中にフリクションポリマや添加剤の亜鉛が検出された場合、摺動面では高温、高圧となっている箇所のあることを示しているため、今後は油劣化の進行とともに、摩耗の進行にも注意が必要です。これらのことを確認するため、ヶ月以内に再度分析を実施し、油劣化と摩耗の進行状況を確認されることを推奨します。又、粘度がmm/sと新油のmm/sに比較して、粘度変化率は-.％で管理限界値を超えていたことから、異種油の混入、或いは、油名が間違っている可能性がありますので、ご確認下さい。尚、この粘度の低下が油膜切れにつながる可能性がありますので、早急にご確認ください。粘度がmm/sと管理限界値を超えていました。異種油の混入、或いは、油名が間違っている可能性が考えられますので、ご確認下さい。粘度は当社推奨の管理限界値を超えていました。粘度はmm/sと管理限界値を超えていました。異種油の混入、或いは、油名が間違っている可能性が考えられますので、ご確認下さい。水分は良好と判断します。水分はppmと管理限界値の以下にあり、良好と判断します。全酸価は良好と判断します。全酸価は.mgKOH/gと新油データの.mgKOH/gに比較して高い値を示しているものの、IRの結果で油劣化の兆候を示すカルボン酸が確認されていないことから、良好と判断します。IRは良好と判断します。IRの結果、油劣化の兆候を示すカルボン酸の吸収が確認されていないことから、継続使用可能な状態にあると考えられます。計数汚染度は良好と判断します。計数汚染度は良好と判断します。計数汚染度はNAS級と当社推奨の管理限界値のNAS級以内にあり良好と判断します。重量汚染度はmg/mlでした。重量汚染度はmg/mlでした。機器の潤滑状態フェログラフィーの結果、局部的に高圧・高温となる場合に発生するフリクションポリマが多く観察されました。SOAPの結果、鉄および銅が検出されました。SOAPの結果、摩耗により発生した鉄および銅が検出されました。又、油の添加剤成分であるリン、亜鉛が検出されました。D－SOAPの結果、鉄および銅が検出されました。D－SOAPの結果、摩耗により発生する鉄および銅が検出されました。フェログラフィーの結果、局部的に高圧・高温となる場合に発生するフリクションポリマが多く観察されました。フェログラフィーの結果、異常摩耗の早期発見パラメータであるIs値が.と良好の範囲にあるものの、摩耗粒子形態観察の結果、局部的に高圧・高温となる場合に発生するフリクションポリマが多く観察されました。
報告№107-0366 報告№108-0413 | 分析№107-01900 分析№108-02750 | 108-02750 | 濾過前の試料油を分析した結果、粘度がmm/sと新油のmm/sに比較して、粘度変化率は+％で、やや不良領域にあります。但し、前回のmm/sに比較して変化は確認されていません。粘度が上昇した要因は、異種油の混入があった圧油集油槽のVGの油と混合して濾過を実施したこの点が可能性として考えられますが、前回に比較して変化がなく、かつ、油の劣化および摩耗の発生が確認されていないことから、粘度が高いことによる影響は確認されておらず、現在のところ継続使用可能な状態あると判断します。
報告№104-0053 | 分析№104-00502 | 104-00502 | 分析の結果、シリンダ摺動部の摩耗が確認されました。現状の状態は、直ちに異常ではないものの、今後、更に摩耗が進行する場合が考えられるため、～ヶ月以内に再度分析を実施し、摩耗の進行状況を確認されることを推奨します。これらのことは、異常摩耗の早期発見パラメータであるフェログラフィーのIs値が、の乗と高く、SOAPで、鉄がppm検出されたものの、観察された摩耗粒子が、比較的マイルドな摩耗状態で発生するμm未満のラビング粒子が支配的であること以上のことから判断しました。
報告№100-0288 以上のことから、前報Ｎ７－２ＩＧＶギヤに比較して、大きな変化は見られず、グリース、そのものの劣化は確認されたものの、摩耗の進行状況には大きな変化はないと考えられました。 | 分析№100-03697 | 100-03697 | 本試験は、グリース交換後ヶ月経過した時点で分析を実施し、グリースの劣化状況、摩耗状況を前回分析のN－IGVの分析結果と比較することを目的としました。グリースの物理的性状を確認するために実施したちょう度、滴点、全酸価、IRを実施しました。そのうち、滴点の結果、グリースの劣化が確認されたため、塗布されているグリースを一旦除去し、新グリースを塗布しなおすことを推奨します。物理的性状を示すデータは以下の通りです。ちょう度はと新グリース値のに比較して、上昇と推奨管理目安値内にあり、良好と判断します。滴点は、と新グリース値のに比較して、低下しており、若干油分の分離が発生していると考えられました。全酸価がmgKOH/gと推奨管理目安のmgKOH/g未満であり、良好と判断します。ギヤの摩耗状態を確認するために実施した、フェログラフィー、SOAP／D-SOAPの結果、SOAP／D-SOAPで、ギヤの摩耗により検出された鉄が多く検出されました。又、フェログラフィーの結果、ギヤの摩耗により発生した鉄系粒子が支配的で、これらの粒子サイズはμm未満と比較的小さく、摩耗は比較的マイルドな状態で進行していることが確認できました。
報告№103-6071 | 分析№103-01535 | 103-01535 | 濾過前の試料油を分析した結果、サーボシリンダ内壁に摩耗が発生していると考えられました。又、計数汚染度がやや不良、重量汚染度は処置領域にあり、光学顕微鏡写真に示すように、黒い粘彫物が多く見られ、D－SOAPで油の添加剤成分である亜鉛が上昇していることから、スラッジが発生していると考えられました。今後、摩耗の進行とスラッジによるバルブ類の動作障害が発生する懸念がありますので、当社製清浄分散剤TS－の投与と濾過を実施されることを推奨します。これらのことは、計数汚染度がNAS級とやや不良、重量汚染度がmg/mlと処置領域にあり、摩耗粒子形態観察で、摩擦熱が高い場合に発生する黒錆、局部的に高圧・高温となる場合に発生フリクションポリマが多く見られ、D－SOAPで、前回に比較して鉄がから、油の添加剤成分である亜鉛がからに上昇していることから判断しました。
報告№109-09136 報告№110-00485 | 分析№109-001160 分析№110-002193 | 110-002193 | は、油の粘度、油中のスラッジの発生量を判断パラメータに、粘度、全酸価、IR、RBOTで評価します。分析の結果、油の粘性を示す粘度は、新油値の.mm/sに比較して粘度変化率が-％のmm/sとほぼ変化はなく、また油中のスラッジの発生量を示す全酸価は、新油値の.mgKOH/gに対してでほぼ変化が見られず劣化は確認されなかった。さらにはIRの結果でも油が劣化した場合に発生するカルボン酸の発生も確認されず、酸化防止剤の残存量を示すRBOTは、限界値minに比較して、十分に残量があるminであった以上のことから、潤滑油の劣化は確認されませんでした。なお、使用油の使用期間または使用時間が不明であったため、ご要求の油の余寿命に関する検討は行えませんでした。可能であれば、これらの情報をご提供下さい。汚染度油中の水分を計測した結果、水分は.ppmと新油と同等であり、継続使用可能な状態にあることが確認されました。潤滑油は継続使用可能な状態にあると判断します。
報告№109-09136 報告№112-00253 | 分析№109-001160 分析№112-000992 | 112-000992 | 潤滑油は継続使用可能な状態にあると判断します。粘度、全酸価、IR、RBOTの各データは良好でした。油の余寿命は、使用油の使用期間または使用時間が不明であったため、ご依頼の油の余寿命に関する検討は行えませんでした。ただし、今回の結果がmin、新油値がminであることから、使用期間を仮にヶ月間と仮定すれば余寿命は十二分にあると言えます。可能であれば、使用期間、あるいは使用時間の情報をご提供下さい。水分は良好でした。
報告№108-0387 報告№109-0023 | 分析№108-02609 分析№109-00110 | 109-00110 | 本トライボ診断は、摩耗進行状況、汚染状況、を確認する。採油について今回の採油は、機器停止中にブロー配管から実施しているため、油循環中に採油した場合に比較し、油中粒子の沈降の影響を受け、分析データが高濃度に出る可能性があります。粒子の沈降は、採油時の油温や粒子サイズにより相違があります。例えば、μmの鉄系摩耗粒子であれば、油温がで時間にcm、時間でcm程度となります。このように、油温とサイズにより沈降速度は変化しますので、採油は極力この影響を少なくして実施することが重要で、油中粒子が均一な分散状態で実施するのが最良です。今回の分析は以上のことを踏まえて結果を検討します。軸受の潤滑状態トライボ診断の結果、前回同様に摩耗粒子の形態観察で微小な疲労摩耗粒子がやや多く観察されたものの、転がり軸受の寿命の指標となるフレーキングの発生が確認されていないことから、現在のところ、ベアリングは継続使用可能な状態にあると判断します。油の汚染状況計数汚染度がナトリウム級とやや高く、重量汚染度がmg/mlとなっています。を示す粘度、水分、全酸価、IRの各データは良好であることから、この油は継続使用可能と判断します。
報告№109-09136 報告№111-00224 | 分析№109-001160 分析№111-001130 | 111-001130 | 軸受は継続使用可能な状態にあると判断します。前回に比較してSOAP／D－SOAPの結果で、鉄濃度に変化はなく、異常摩耗の早期発見パラメータであるフェログラフィーのIs値がのマイナス乗と良好でした。前回に比較して計数汚染度はNAS級からNAS級にランク減少し、良好でした。分析結果は良好と判断します。計数汚染度計数汚染度はNAS級と当社推奨の管理限界値のNAS級以内にあり、良好と判断します。重量汚染度は.mg/mlと当社推奨の管理限界値のmg/ml以内にあり、良好と判断します。機器の潤滑状態機器の潤滑状態は正常と判断します。SOAPSOAPの結果、摩耗により発生する鉄が検出されていないことから、良好と判断します。D－SOAPD－SOAPの結果、摩耗により発生する鉄が検出されていないことから、良好と判断します。フェログラフィー異常摩耗の早期発見パラメータであるフェログラフィーのIs値がのマイナス乗と良好の範囲にあることから、潤滑状態は正常と判断します。
報告№109-09249 報告№111-00162 | 分析№109-001747 分析№111-000803 | 111-000803_date110920 | 潤滑油および軸受は継続使用可能な状態であると判断します。異物の噛み込みによる切削摩耗や油膜切れによる凝着摩耗の発生が確認されているため、今後は定期的に分析を実施し、摩耗の進行状況を確認することを推奨します。次回分析時期は、回転数をrpmと仮定すると、稼動時間が.時間以上経過すると摩耗の進行の有無を評価することが可能ですので、これを目安にご検討下さい。フェログラフィー異常摩耗の早期発見パラメータとして摩耗粒子を定量化して評価するフェログラフィーのIs値は、潤滑状態が厳しいの乗でした。摩耗粒子の形態で比較的多く観察された粒子は、潤滑状態が正常な場合に発生する摩耗粒子、異物の噛み込みにより発生する切削粒子、金属潤滑部が局部的に油膜切れを起して発生するシビア粒子、金属接触が厳しく、且つ、摩擦熱が高い場合に発生する黒錆でした。これらの摩耗粒子が観察された場合、潤滑部で発生している摩耗形態は、正常なマイルド摩耗、異物による切削摩耗と潤滑状態がやや厳しい凝着摩耗が発生していることが分かります。特に、切削摩耗は摩耗形態の中でも摩耗進行速度が速く、転がり軸受でこの摩耗形態が発生した場合には寿命が分の程度に低下することも知られています。切削摩耗により生じた軌道面の損傷が起点となって転がり軸受の寿命となるフレーキングに進展することが懸念されます。Iカップリング発光分光分析供試のタービン油を分析した結果、検出された金属は油中金属元素の結果表に示すように、鉄、銅、亜鉛、カルシウム、バリウム、ケイ素、ナトリウムでした。これら検出された金属元素から発生箇所を推定すると、鉄、銅・軸受等亜鉛、カルシウム、バリウム、ケイ素、ナトリウム・外部混入異物であると思われます。このうち、機械部品が摩耗したと思われる元素はのグループです。汚染粒子数はやや高く、汚染度物重量は当社推奨の管理限界値を超えていました。フィルタ表面の異物観察で金属片、鉄錆、砂等が観察されたことから、汚染度が高い要因は、摩耗と外部混入異物の影響と思われます。粘度、全酸価、酸化安定度、有機物・有機化合物の各データは良好でした。分析結果特性低下特性低下に係るパラメータの分析結果は良好と判断します。粘度粘度はmm/sと新油値mm/sに対する粘度変化率は+％で、当社推奨の管理限界値である±％以内にあり、良好と判断します。全酸価添加タービン油の全酸価は、油メーカによって初期値が違うため統一した管理基準を設定するのが困難であることから、当社では管理限界値を設定しておらず、新油分析値との比較及び他の分析項目の結果より全酸価の状態判断を行います。その結果、全酸価は.mgKOH/gと新油値.mgKOH/gに比較して若干高くなっていますが、IRチャートに示すように劣化の兆候として現れるカルボン酸などの有機物・有機化合物の発生が確認されていないことから、良好と判断します。酸化安定度酸化安定度はminであり、当社推奨の管理限界値のmin以上であることから良好と判断します。有機物・有機化合物有機物・有機化合物は、IRチャートによる新油分析値との比較の結果、cm-付近に劣化の兆候を示すカルボン酸の吸収が確認されていないことから、良好と判断します。色相はLであり、新油値のL.に比較して大きな変化はないことから、良好と判断します。汚染に係るパラメータの分析結果は、汚染粒子数はやや高く、汚染度物重量は当社推奨の管理限界値を超えていました。水分はであり、当社推奨の管理限界値の以下であることから良好と判断します。汚染粒子数はNAS級であり、当社推奨の管理限界値のNAS級以内であるものの、やや高い値でした。汚染度物重量はmg/mlであり、当社推奨の管理限界値のmg/mlを超えていました。摩耗フェログラフィーによる摩耗粒子の観察の結果、潤滑状態が正常な場合に発生する摩耗粒子、異物の噛み込みにより発生する切削粒子、金属潤滑部が局部的に油膜切れを起して発生するシビア粒子、金属接触が厳しく、且つ、摩擦熱が高い場合に発生する黒錆が比較的多く観察されました。異常摩耗の早期発見パラメータであるフェログラフィーのIs値がの乗と高く、摩耗粒子の形態観察の結果、潤滑状態が正常な場合に発生する摩耗粒子、異物の噛み込みにより発生する切削粒子、金属潤滑部が局部的に油膜切れを起して発生するシビア粒子、金属接触が厳しく、且つ、摩擦熱が高い場合に発生する黒錆が比較的多く観察されました。金属濃度SOAP法により金属濃度を測定した結果、外部から混入したと思われる亜鉛がppm、バリウム、ケイ素がppm検出されましたが僅かであり良好と判断します。金属濃度酸溶解法により金属濃度を測定した結果、潤滑箇所で発生する金属接触によって検出される鉄がppm、銅が、外部から混入したと思われる亜鉛が、カルシウム、バリウム、ナトリウムが検出されました。
報告№109-09094 報告№112-00124 | 分析№109-000872 分析№112-000427 | 112-000427_旧 | 潤滑油は継続使用可能な状態にあると判断します。は良好でした。尚、RBOTがminと新油値のminに比較してmin減少していました。このまま継続使用した場合、この減少傾向から限界値に到達するのは、別紙図RBOTの減少傾向に示すように年月と推定されました。残りの継続使用期間は、約年ヶ月であると予測されます。≪状態監視とパラメータ≫分析の目的および各分析のパラメータは以下の通りです。特性低下目的：油の分析結果から、や劣化傾向ならびに添加剤の消耗程度、残存寿命などを確認する。粘度JISK酸価JISK赤外線吸収スペクトルJISK酸化安定度試験JISK汚染目的：油の分析結果から、砂塵あるいは水・異種油などによるや、異物混入の有無を確認する。水分JISK計数汚染度JISB重量汚染度JISB光学顕微鏡観察摩耗目的：油中の摩耗粒子を分析する事により、回転・摺動部の潤滑状態、摩耗劣化の程度、余寿命などを解析する。摩耗診断電子顕微鏡観察JISKX線マイクロアナリシス油中金属濃度JISK≪分析結果≫特性低下粘度：良好粘度値mm/sの新油値mm/sに対する変化率は+.％であり、当社推奨の管理限界値±％以内に留まっています。酸価：良好酸価.mgKOH/gは新油値の.mgKOH/g以内にあることから、問題は無いと判断します。赤外線吸収スペクトル：良好酸化安定度試験：良好酸化安定度試験の結果、数値minは当社推奨の管理限界値min以上に留まっており、現時点での使用は可能と判断します。汚染水分：良好水分値.ppmは当社推奨の管理限界値以内に留まっています。計数汚染度：今回は実施していません。重量汚染度：今回は実施していません。光学顕微鏡観察：今回は実施していません。摩耗摩耗診断電子顕微鏡観察・X線マイクロアナリシス：今回は実施していません。油中金属濃度（SOAP-T：今回は実施していません。
報告№107-0072 報告№107-0072 | 分析№107-00335 分析№107-00335 | 107-00335 | 今回の採油は、機器停止中にドレンバルブから実施しているため、油循環中に採油した場合に比較し、油中粒子の沈降の影響を受けデータが高濃度に出る可能性があります。今回の分析は以上のことを踏まえて結果を検討しました。分析の結果、計数汚染度がNAS級とやや高く、重量汚染度が当社推奨の管理限界値を超えていました。今回、汚染度が高くなっている原因は、機器停止中のドレンバルブから採油した影響と思われます。しかし、観察された摩耗粒子には、金属接触が厳しい場合に発生するシビア粒子、外部から混入したと思われる鉄錆がやや多く観察され、また、SOAP／D－SOAPでも鉄、銅、錫が検出されたことから、汚染度が高くなったのは、シャフト、軸受台金、軸受ケース等の鉄系材料を使用した箇所、オイルリング、軸受メタルの摩耗によるものと考えられました。軸受メタルの摩耗は、軸受メタルの主成分である錫がSOAPでppm、D－SOAPでppm検出されたことから確認できました。メタルの摩耗深さをSOAPの錫濃度ppm、油量Lから下式により算出しました。錫の摩耗体積＝錫濃度×-×油量×.×÷錫密度＝×-××.×÷.＝.平均的な摩耗深さ＝摩耗体積÷摩耗面積×＝.÷×＝.計算の結果、平均的な摩耗深さが.μmとなり、メタル表面粗さをsと仮定すると、メタルの摩耗は僅かであり、継続使用可能と判断します。但し、観察された摩耗粒子に油膜が破断して発生するシビア粒子が観察された事から、今後も摩耗が進行することが考えられるため、夏期ピーク前に再度分析を実施し、摩耗の進行状況を確認することを推奨します。尚、SOAPの結果でリン、亜鉛、カルシウムが検出されました。使用しているFBKタービンには、これらの添加剤は含まれていないことから、異種油が混入したか、或いは、油名が違う可能性が考えられましたので、ご確認下さい。これらのことは、計数汚染度がNAS級とやや高く、重量汚染度がmg/mlと当社推奨の管理限界値を超えていたこと異常摩耗の早期発見パラメータであるフェログラフィーのIs値がの乗とやや高く、摩耗粒子形態観察の結果、金属接触が厳しい場合に発生するシビア粒子、外部から混入したと思われる鉄錆がやや多く観察されたことSOAP／D－SOAPの結果、鉄、オイルリングの主成分である銅、メタルの主成分である錫が検出されたこと以上のことから判断しました。上述しましたように、今回の採油は停止中の採油であるため、循環中の採油に比較してデータが高目に出る可能性があります。これは、運転中の採油であったなら今回データより小さい値になることが考えられます。したがって、次回採油時には粒子の沈降の影響を極力抑え、油中粒子が均一な分散状態に近い状態で採油が実施できるように、主機運転中、または停止直後に採油を実施されることを推奨します。
報告№108-5071 報告№111-00646 | 分析№108-02721 分析№111-003229 | 111-003229 | 潤滑油は継続使用可能な状態にあると判断します。但し、全酸価が上昇していることから、以下の対策を推奨します。分析周期の短縮今後、全酸価の上昇が予想されますので、分析周期を短縮して傾向監視を強化することを推奨します。全酸価全酸価は、前回の.mgKOH/gからmgKOH/gに上昇していました。現在のところ、IRで油劣化の兆候を示すカルボン酸の吸収が確認されていないことから、継続使用可能な状態にあると判断しますが、全酸価が上昇し始めていることから、今後の劣化進行に注意が必要です。水分がppmと新油値ppmに比較してやや高い値でした。使用油であるAlphasynPGは、ポリグリコールベースの合成ギヤオイルであるため、水分を吸収しやすい特性があります。前回に比較して大きな変化はありませんでした。分析結果水分が新油に比較して若干高い値でした。粘度粘度はmm/sと新油値.mm/sに比較して、粘度変化率は-％で、当社推奨の管理限界値である±％以内にあり、良好と判断します。泡立ち試験泡立ち試験は-と良好でした。水分はppmと新油値より高い値でした。全酸価全酸価はmgKOH/gと新油値.mgKOH/gに比較して高いものの、IRの結果で油劣化の兆候を示すカルボン酸の吸収が確認されていないことから、良好と判断します。
報告№109-09136 報告№110-00054 | 分析№109-001160 分析№110-000191 | 110-000191 | 本試料油の添加剤は、一般に、タービン油に比較して極圧添加剤や摩耗防止剤などの濃度が高く、この影響でRBOT試験の結果が変動する傾向があります。そのため、ギヤ油の余寿命の評価をタービン油と同等の精度で得るには、RBOTの結果に加え、粘度、水分、全酸価、IRなどのデータを総合的に判断することが必要です。分析の結果、今回分析した物理的性状の粘度、水分、全酸価、RBOTは全て良好の範囲にあり、また、IRのチャートからは劣化物は検出されませんでした。潤滑油は継続使用可能な状態にあると判断します。
報告№103-8072 | 分析№103-01508 | 103-01508 | 精点Aを分析した結果、サーボシリンダ内壁の摩耗が発生しています。今後、摩耗の進行による汚染度の上昇が原因でバルブ類の動作障害が懸念されるため、ヶ月以内に精点Bを実施し、汚染状態を確認されることを推奨します。これらのことは、計数汚染度がNAS級とやや高く、異常摩耗の早期発見パラメータであるIs値が、の乗とやや高く、摩耗粒子形態観察で、摩擦熱が高い場合に発生する黒錆が多く見られ、又、D－SOAPで、前回と同じく鉄がppm検出されたことから判断しました。
報告№106-6023 報告№106-8005 | 分析№106-00388 分析№106-00646 | 106-00646 | 油圧ポンプで動作不良が発生した。油圧ポンプで動作不良が発生した油の性状および汚染度を確認する。本サンプルの採油は、停止後時間以上経過していますが、採油を実施した油圧配管からリリーフ弁を緩めて直接採油実施したため、運転中と同様と判断し、分析を実施しました。分析の結果、水分、全酸価、計数汚染度の各データは良好の範囲にありました。
報告№109-09255 報告№109-09255 | 分析№109-001922 分析№109-001922 | 109-001922 | 結論運転再開後、今回の分析項目に計数汚染度、油中金属濃度を追加して、再度分析を実施し、摩耗の進行状況を確認されることを推奨します。特性低下分析結果は、全項目が良好の範囲にありました。したがって、油の特性低下は認められず良好と判断します。粘度粘度はmm/sと新油値.mm/sに対する粘度変化率は-％でした。粘度変化率の推奨管理限界値は、±％以内となっていますが、今回の結果はこの範囲内にあることから、良好と判断します。全酸価全酸価は.mgKOH/gと新油値以内にあり、良好と判断します。酸化安定度酸化安定度は、新油値と比較して十分に残存していることが必要ですが、今回の残存率は新油の.％となっており、当社推奨の管理限界値の％以上であったことから、良好と判断します。汚染水分による汚染は確認されず、良好と判断します。水分濃度水分濃度は、当社推奨の管理限界値の以下のppmであり、良好と判断します。摩耗摩耗粒子の結果、異物の噛み込みなどで発生する切削粒子、金属接触が厳しい場合に発生するシビア粒子がやや多く観察されました。異常摩耗の早期発見パラメータであるフェログラフィーのIs値がの乗と高く、摩耗粒子の形態観察の結果、異物の噛み込みなどで発生する切削粒子、金属接触が厳しい場合に発生するシビア粒子がやや多く観察されました。
報告№104-0124 報告№105-4536 | 分析№104-00956 分析№105-01146 | 105-01146 | 分析の結果、本軸受は継続使用可能な状態にあると判断します。このことは、異常摩耗の早期発見パラメータであるIs値がの乗と高いものの、ベアリング軌道面から発生した摩耗粒子はマイルドな潤滑状態で発生した摩耗粒子であり、潤滑状態は良好な状態で進行していると考えられること鉄濃度から計算したフレーキングの発生面積が内輪軌道面の面積の凡そ.％であること以上のことから判断しました。
報告№107-6029 報告№107-6568 | 分析№107-02237 分析№107-02334 | 107-02334 | 初期試験を実施した結果、計数汚染度が管理限界値に到達していました。SOAP／D－SOAPで軸受メタルの主成分である錫、D－SOAPで鉄、オイルリングの主成分である銅が検出され、摩耗粒子形態観察で外部から混入したと思われる鉄錆が多く観察されたことから、汚染度が高い原因は、軸受メタル、オイルリングの摩耗と外部から混入した異物の影響と考えられました。オイルリングの摩耗は、オイルリングと主軸摺動面間の金属接触により発生します。また、オイルリングが軸方向に振れながら回っている場合、オイルリング側面と台金間で摩耗が発生します。現在のところ、軸受メタルの摩耗は僅かであり継続使用可能と判断しますが、今後オイルリングが滑らかに回転できなくなり、潤滑油を適正にかきあげることができなくなるなどの原因で、軸受摺動面で油膜切れが発生したり、異物が軸受摺動面に噛み込むなどの原因で摩耗が進行することが懸念されるため、油槽内を清掃することを推奨します。軸受潤滑油を清浄にする方法は、まず軸受油槽内部を洗浄し、その後、濾過済新油を充填する方法を提案致します。濾過済新油とは、濾過によりNAS級以上の清浄度にしたものが望ましいと考えます。これらのことは、計数汚染度がNAS級と管理限界値に到達していたこと異常摩耗の早期発見パラメータであるフェログラフィーのIs値がの乗と良好の範囲にあるものの、摩耗粒子形態観察の結果、外部から混入したと思われる鉄錆、砂が多く観察されたことSOAP／D－SOAPで軸受メタルの主成分である錫、D－SOAPの結果、鉄、オイルリングの主成分である銅が検出されたこと以上のことから判断しました。
報告№108-0131 報告№108-0131 | 分析№108-00777 分析№108-00778 | 108-00778 | 分析の結果、転がり軸受の寿命の指標となるフレーキングで発生する摩耗粒子が観察されていないことから、軸受は継続使用可能と判断します。但し、摩耗粒子の形態観察で局部的に高圧・高温となる場合に発生するフリクションポリマが多く観察されました。今後油劣化の進行が懸念されるため、ヶ月以内に再度分析を実施し、油の劣化状況を確認することを推奨します。計数汚染度は良好と判断します。計数汚染度は良好と判断します。計数汚染度はNAS級と当社推奨の管理限界値のNAS級以内にあることから、良好と判断します。重量汚染度は.mg/mlでした。重量汚染度は.mg/mlでした。機器の潤滑状態摩耗粒子の形態観察で局部的に高圧・高温となる場合に発生するフリクションポリマが多く観察されました。SOAPの結果、鉄が検出されました。SOAPの結果、摩耗により発生する鉄およびニッケル、油の添加剤成分であるリン、亜鉛が検出されました。D－SOAPの結果、鉄が検出されました。D－SOAPの結果、摩耗により発生する鉄が検出されました。フェログラフィーの結果、局部的に高圧・高温となる場合に発生するフリクションポリマが多く観察されました。異常摩耗の早期発見パラメータであるフェログラフィーのIs値がの乗と良好の範囲にあるものの、摩耗粒子の形態観察の結果、局部的に高圧・高温となる場合に発生するフリクションポリマが多く観察されました。
報告№108-5071 報告№111-00708 | 分析№108-02721 分析№111-003574 | 111-003574 | 粘度および消泡性能の低下が確認されました。今後は障害予防を目的に以下の対策を推奨します。更油、或いは、部分更油粘度が低下していたことから、今後適正な粘度範囲で使用していない場合、ギヤ歯面やベアリング軌道面で油膜切れが発生し、摩耗が進行することが懸念されるため、更油、或いは、部分更油を推奨します。追加分析消泡性能が低下した場合、ギヤ歯面での油膜形成に影響が出て摩耗が進展することがありますので、フェログラフィーおよびSOAP-Tを追加して摩耗により発生する油中金属濃度や潤滑状態を確認することを推奨します。粘度粘度はmm/sと新油値mm/sに比較して、粘度変化率は-％で、当社推奨の管理限界値である±％を超えていました。今後、適正な粘度範囲で使用していない場合、ギヤ歯面やベアリング軌道面で油膜切れが発生し、摩耗が進行することが懸念されます。泡立ち試験泡立ち試験の結果は、-と新油値が-であるのに比較して高い値となっていたことから、消泡性能が低下していることが分かりました。今後の使用状況によっては油の酸化劣化が進行したり、ギヤ歯面およびベアリング軌道面で油膜切れが発生したりする場合があるため、消泡剤の添加による消泡性能の改善など何らかの対応が必要になると思われます。分析結果消泡性能が低下していることが確認されました。粘度粘度はmm/sと新油値mm/sに比較して、粘度変化率は-％で、当社推奨の管理限界値である±％を超えていました。泡立ち試験泡立ち試験は-と新油に比較して高い値でした。水分はppmと当社推奨の管理限界値の以下であり、良好と判断します。全酸価全酸価はmgKOH/gと新油値mgKOH/g以下にあり、良好と判断します。
報告№109-09136 報告№111-00143 | 分析№109-001160 分析№111-000695 | 111-000695 | 潤滑油は継続使用可能な状態にあると判断します。粘度、全酸価、IR、RBOTの各データは良好でした。尚、RBOTは、新油値に比較して大きな値であり減少傾向は確認されませんでした。このことから、酸化防止剤の消耗は確認されず、この油は継続使用可能な状態にあると判断できました。水分は良好でした。
報告№108-0411 報告№110-00275 | 分析№108-02744 分析№110-001072 | 110-001072 | ・摩耗状態前回に比較してD－SOAPの結果、軸受の摩耗を示す錫が微量検出されたものの、異常摩耗の早期発見パラメータであるフェログラフィーのIs値が．×のマイナス乗と良好でした。・汚染度計数汚染度は前回同様のNAS級と変化はなく、良好でした。重量汚染度は、前回の.mg/mlから今回mg/mlに増加しているものの、当社推奨の管理限界値内にあり、良好と判断します。・前回同様に粘度、水分、全酸価、IR、RBOTの各データは良好でした。潤滑油および軸受は継続使用可能な状態にあると判断します。は良好と判断します。粘度は良好と判断します。粘度はmm/sと新油値mm/sに比較して、粘度変化率は+％で、当社推奨の管理限界値である±％以内にあり、良好と判断します。水分は良好と判断します。水分はppmと当社推奨の管理限界値の以下であり、良好と判断します。全酸価は良好と判断します。全酸価は.mgKOH/gと新油値.mgKOH/gに比較して若干高い値を示しているものの、IRの結果で油劣化の兆候を示すカルボン酸が確認されていないことから良好と判断します。IRの結果、良好と判断します。IRの結果、油劣化の兆候を示すカルボン酸の吸収が確認されていないことから、良好と判断します。RBOTの結果、良好と判断します。RBOTはminと当社推奨の管理限界値のmin以上であり、良好と判断します。は良好と判断します。計数汚染度は良好と判断します。計数汚染度はNAS級と当社推奨の管理限界値のNAS級以内であり、良好と判断します。重量汚染度は良好と判断します。重量汚染度はmg/mlと当社推奨の管理限界値のmg/ml以内であり、良好と判断します。機器の潤滑状態機器の潤滑状態は正常と判断します。SOAPの結果は、軸受の摩耗を示す錫が検出されました。SOAPの結果、油の添加剤成分であるバリウムがppm、軸受の摩耗を示す錫がppm検出されました。D－SOAPの結果、軸受の摩耗を示す錫が検出されました。D－SOAPの結果、スラストランナーの摩耗を示す鉄と軸受の摩耗を示す錫が、銅が、油の添加剤成分であるバリウムが、外部から混入したと思われるカルシウムが、リン、亜鉛、ナトリウムが、それぞれ検出されました。フェログラフィーの結果は良好です。異常摩耗の早期発見パラメータであるフェログラフィーのIs値が．と良好の範囲にあり、潤滑状態は正常と判断します。
報告№107-0488 報告№107-0488 | 分析№107-02898 分析№107-02898 | 107-02898 | 分析の結果、全てのデータが良好でした。本データを初期値として管理されることを推奨します。は良好と判断します。本データを初期値として管理されることを推奨します。粘度は良好と判断します。粘度はmm/sとISOVGの規格内にあり、良好と判断します。水分は良好と判断します。水分はppmと当社推奨の管理限界値の以下であり、良好と判断します。全酸価は良好と判断します。全酸価は.mgKOH/gと本タービン油銘柄の代表値の.mgKOH/gに比較して差異はなく、良好と判断します。IRの結果、良好と判断します。IRの結果、油劣化の兆候を示すカルボン酸の吸収が確認されていないことから、良好と判断します。RBOTの結果、良好と判断します。RBOTはminと当社推奨の管理限界値のmin以上であり、良好と判断します。は良好と判断します。本データを初期値として管理されることを推奨します。計数汚染度は良好と判断します。計数汚染度はNAS級と当社推奨の管理限界値のNAS級以内であり、良好と判断します。重量汚染度は良好と判断します。重量汚染度は.mg/mlと当社推奨の管理限界値のmg/ml以内であり、良好と判断します。機器の潤滑状態本データを初期値として管理されることを推奨します。SOAPの結果は良好です。SOAPの結果、油の添加剤成分であるバリウムが検出されました。D－SOAPの結果は良好です。D－SOAPの結果、油の添加剤成分であるバリウムが、外部から混入したと思われるカルシウム、ナトリウムが共に検出されました。フェログラフィーの結果は良好です。異常摩耗の早期発見パラメータであるフェログラフィーのIs値が×のマイナス乗と良好の範囲にあり正常と判断します。
報告№106-0035 報告№106-0035 ミルの振動値が若干高いため、原因調査として減速機のトライボ診断を実施した。今回、その関連でミルローラジャーナル軸受の診断を実施した。 | 分析№106-00183 分析№106-00183 | 106-00183 | お客様よりご提供いただいた経緯に関する情報は以下の通りでした。トライボ診断を実施し、油の劣化・汚染状態・軸受の潤滑状態を確認する。振動の発生原因がローラジャーナル軸受であるかを確認する。分析の結果、前回と同様にμm未満のマイクロフレーキングが確認され、汚染度、SOAPの鉄濃度、異常摩耗の早期発見パラメータであるフェログラフィーのIs値がそれぞれ上昇していました。本トライボ診断の結果から、軸受軌道面でマイクロフレーキングの発生が確認されているものの、転がり軸受の寿命の指標となるフレーキングには進展しないため、振動の発生原因は、軸受の損傷によるものではないと考えられました。現在のところ、ベアリングは継続使用可能と判断できますが、今後、更に摩耗が進行し、フレーキングに進展することが懸念されるため、運転時間時間経過後に再度分析を実施し、摩耗の進行状況を確認されることを推奨します。これらのことは、SOAPで前回に比較して軸受の摩耗により発生する鉄が上昇したこと異常摩耗の早期発見パラメータであるフェログラフィーのIs値がの乗から乗に桁上昇して高いこと摩耗粒子形態観察の結果から、μm未満のマイクロフレーキングが確認されたこと以上のことから判断しました。この油は継続使用可能と判断します。粘度は良好と判断します。粘度はmm/sと管理限界値以内にあり、良好と判断します。水分は良好と判断します。水分は.ppmと管理限界値の以下にあり、良好と判断します。全酸価は良好と判断します。全酸価は.mgKOH/gと新油データの.mgKOH/gに比較して高い値を示しているものの、IRの結果で油劣化の兆候を示すカルボン酸が確認されていないことからから、良好と判断します。IRは良好と判断します。IRの結果、新油スペクトルに比較して変化がないことから、継続使用可能な状態にあると判断します。計数汚染度は当社推奨の管理限界値を超えていました。計数汚染度はNAS級以上と当社推奨の管理限界値のNAS級を超えていました。重量汚染度はmg/mlでした。重量汚染度はmg/mlでした。機器の潤滑状態フェログラフィーの結果、軸受軌道面にμm未満のマイクロフレーキングが確認されました。現在のところ、転がり軸受の寿命の指標となるフレーキングが発生していないことから、ベアリングは継続使用可能と判断しますが、今後、更に摩耗が進行し、フレーキングに進展することが懸念されるため、運転時間時間経過後に再度分析を実施し、摩耗の進行状況を確認されることを推奨します。SOAPの結果、鉄、銅およびクロムが検出されました。SOAPの結果、軸受軌道面の摩耗により発生した鉄、銅およびクロムが検出されました。D－SOAPの結果、鉄および銅が検出されました。D－SOAPの結果、軸受軌道面の摩耗により発生した鉄および銅が検出されました。フェログラフィーの結果、継続使用可能な状態にあると判断します。フェログラフィーの結果、μm未満のマイクロフレーキングが発生していると考えられます。
報告№111-00058 報告№111-00058 | 分析№111-000311 分析№111-000311 | 111-000311 | は良好と判断します。尚、RBOTがminと新油値のminに比較してmin減少していました。このまま継続使用した場合、この減少傾向から限界値に到達するのは、別紙図RBOTの減少傾向に示すように年月と推定されました。残りの継続使用期間は、約年ヶ月であると予測されます。潤滑油は継続使用可能な状態にあると判断します。≪状態監視とパラメータ≫分析の目的および各分析のパラメータは以下の通りです。特性低下目的：油の分析結果から、や劣化傾向ならびに添加剤の消耗程度、残存寿命などを確認する。粘度JISK全酸価JISK赤外線吸収スペクトルJISK酸化安定度試験JISK汚染目的：油の分析結果から、砂塵あるいは水・異種油などによるや、異物混入の有無を確認する。水分JISK計数汚染度JISB重量汚染度JISB光学顕微鏡観察摩耗目的：油中の摩耗粒子を分析する事により、回転・摺動部の潤滑状態、摩耗劣化の程度、余寿命などを解析する。摩耗診断電子顕微鏡観察JISKX線マイクロアナリシス油中金属濃度JISK≪分析結果≫特性低下粘度：良好粘度値mm/sの新油値mm/sに対する変化率は-％であり、当社推奨の管理限界値±％以内に留まっています。全酸価：良好全酸価.mgKOH/gは新油値の.mgKOH/gに比較し変化はないことから、問題は無いと判断します。赤外線吸収スペクトル：良好酸化安定度試験：良好酸化安定度試験の結果、数値minは当社推奨の管理限界値min以上に留まっており、現時点での使用は可能と判断します。汚染水分：良好水分値.ppmは当社推奨の管理限界値以内に留まっています。計数汚染度：今回は実施していません。重量汚染度：今回は実施していません。光学顕微鏡観察：今回は実施していません。摩耗摩耗診断電子顕微鏡観察・X線マイクロアナリシス：今回は実施していません。油中金属濃度：今回は実施していません。
報告№107-0366 報告№108-0434 | 分析№107-01900 分析№108-02912 | 108-02912 | 濾過前の試料油を分析した結果、摩耗粒子の形態観察で金属接触が厳しい場合に発生するシビア粒子が多く観察されていますが、計数汚染度がNAS級と清浄な状態にあり、D－SOAPの鉄濃度もと微量であることから、シビア粒子の発生量は少量であると思われます。シビア粒子の発生は、軸受摺動部や鉄系材料同士が接触し摩耗する箇所、例えばラビリンス、軸受支持部、油用ポンプ内部などで局部的に金属接触が発生しているためと思われますが、継続使用可能な範囲にあると思われます。計数汚染度とD－SOAPの鉄濃度や錫濃度の各データは良好の範囲にありますが、フェログラフィーで観察された摩耗粒子の形態から、異常な状態が内在している可能性がありますので、その状態が継続しているかを確認するため、ヶ月後に分析を実施し、汚染状況及び摩耗の進行状況を確認されることを推奨します。
報告№104-0180 | 分析№104-01338 | 104-01338 | 分析の結果、軸受メタルとオイルリングの摩耗が確認されました。今後、オイルリングの動きが悪く、油の供給量が減少し、油膜切れが発生する可能性がありますので、オイルリングの動作状況を確認されると共に、～ヶ月後に再分析を実施し、摩耗の進行状況を確認されることを推奨します。これらのことは、異常摩耗の早期発見パラメータであるフェログラフィーのIs値は、.と良好の範囲にあるものの、摩耗粒子形態観察の結果、銅合金、ホワイトメタルが多く観察されたことD－SOAPの結果、オイルリングの主成分である銅が、軸受メタルの主成分である錫がppm検出されたこと以上のことから判断しました。尚、軸受の使用限界を推定するため、軸受の直径及び幅、油量、回転数、軸受メタルの種類をお知らせ下さい。
報告№107-4517 報告№107-4522 | 分析№107-00829 分析№107-00979 | 107-00979 | 分析の結果、本軸受は継続使用可能な状態にあると判断します。これらのことは、異常摩耗の早期発見パラメータであるIs値がの乗とやや高いものの、ベアリング軌道面から発生した摩耗粒子はマイルドな潤滑状態で発生した摩耗粒子であり、潤滑状態は良好な状態で進行していると考えられること鉄濃度から計算したフレーキングの発生面積が内輪軌道面の面積の凡そ.％であること以上のことから判断しました。
報告№103-0013 | 分析№103-00196 | 103-00196 | 分析の結果、ギヤ歯面の疲労摩耗が確認されました。今後、更に摩耗が進行する場合があるため、ヶ月後に再度分析を実施し、摩耗の進行状況を確認されることを推奨します。これらのことは、異常摩耗の早期発見パラメータであるIs値が、の乗と高く、摩耗粒子形態観察で、金属接触が厳しい場合に発生するシビア粒子、疲労摩耗粒子であるラミナー・チャンク粒子、外部から混入した砂が見られたことから判断しました。尚、を示す粘度、水分、全酸価の各データが良好であることから、この油は継続使用可能と判断します。
|  | 113-001271 | ディーゼルエンジンの軸受部は、継続使用可能な状態にあると判断し、現時点では分解点検の必要はないと考えます。但し、水分濃度が高く、今後の凝着摩耗の進行を確認するため、以下の対策を推奨します。更油或いは部分更油による水分濃度の調整水分の影響により金属表面で腐食摩耗が発生し、発生した鉄錆等の粒子が潤滑部に噛み込み摩耗が進行することがありますので、可能であれば、更油或いは部分更油などにより相対的に水分濃度を低くするなどの方法を推奨します。更油などの対策が難しい場合は、次年度も分析を実施し、水分濃度の監視することを推奨します。定期的な分析定期的な分析を実施することにより、データの変化から異常の兆候を早期に発見することが可能となります。今後懸念される凝着摩耗の進行を監視するため、定期的に分析を実施することを推奨します。はフェログラフィーおよびSOAP-Tの結果から総合的に判断した結果、継続使用は可能ですが、今後の機器の機能を確認するためにも傾向管理が有用と考えます。フェログラフィー【定量分析：Is値】Is値は異常摩耗の早期発見パラメータのつで、摩耗程度を定量化するために用います。前回に比較してIs値はの乗から乗に低下しているものの、やや高い値でした。フェログラフィー【定性分析：摩耗粒子および摩耗形態観察】分析結果から比較的多く観察された粒子は、以下の通りでした。正常な摩耗粒子・潤滑状態が正常なマイルド摩耗により発生。黒錆・潤滑状態がやや厳しい凝着摩耗により発生。金属接触が厳しく、且つ、高い摩擦熱が発生していると考えられます。観察された摩耗粒子の中でも黒錆は、将来的な摩耗の進行に繋がる可能性を示唆しているため、傾向監視が必要と思われます。黒錆は、凝着摩耗に分類されます。この摩耗粒子は、摺動面で凝着、破断を繰り返し、この過程で生じる移着粒子が成長して摩耗粒子となります。そのため、摺動面では局部的に油膜切れが発生していることを示しています。この状態が継続した場合、摩耗粒子のサイズは徐々に大型化していき、設備の損傷に至る場合がありますので、傾向監視が必要です。Iカップリング発光分光分析【SOAP-T】検出された金属元素から発生箇所を推定すると、以下の通りでした。鉄、鉛、銅、錫・エンジン部品リン、亜鉛、カルシウム・添加剤アルミニウム、ケイ素、ナトリウム、マグネシウム、ホウ素・外部混入異物SOAP-Tで軸受メタルの主成分である錫がppmからに減少していることから、軸受メタルの摩耗は安定していると考えられます。水分はppmと当社推奨の管理限界値を超えていました。今後、水分の影響でエンジン内部に錆が発生し、その影響で摩耗が発生する懸念があります。
報告№108-0204 報告№108-0199 | 分析№108-01503 分析№108-01433 | 108-01433 | 、軸受の潤滑状態を確認する。今回の採油は、対象設備の停止中にドレンプラグから実施しているため、油循環中に採油した場合に比較し、油中粒子の沈降の影響を受け、分析データが高濃度に出る可能性があります。今回の分析は以上のことを踏まえて結果を検討しました。を示す粘度、水分、全酸価、RBOTの各データは良好の範囲にあることから、この油は継続使用可能と判断します。軸受の潤滑状態異常摩耗の早期発見パラメータであるフェログラフィーのIs値がやや高いの乗となっていました。摩耗粒子の形態観察で正常ラビング粒子、局部的に高圧・高温となる場合に発生するフリクションポリマ、外部から混入したと思われる鉄錆等がやや多く観察されました。フリクションポリマは、タービン油が軸受摺動面で高圧下に押し込められ高圧状態になると同時に、圧縮熱も発生して高温状態にもなり、その結果、潤滑油が重合して発生することが知られています。そのため、高温高圧状態の解消がなされなければ、潤滑油は劣化する場合がありますので、定期的に分析を実施する必要があります。採油について上述しましたように今回の採油は対象設備の停止中の採油であるため、油中の摩耗粒子などが平均的に分散した状態とはいえない状態で採油されている可能性があります。採油は、粒子の沈降の影響を少なくすることが重要であり、そのため油中粒子が均一な分散状態で実施されることを併せて推奨します。
報告№108-0411 報告№110-00781 | 分析№108-02744 分析№110-003744 | 110-003744 | 、汚染状態、摩耗状態は良好でした。潤滑油および対象設備は継続使用可能な状態にあると判断します。
報告№105-6050 報告№106-0472 | 分析№105-01529 分析№106-02688 | 106-02688 | 分析の結果、摩耗粒子形態観察で金属接触が厳しい場合に発生するシビア粒子、外部から混入したと思われる鉄錆が多く観察されたことから、ギヤ歯面では厳しい金属接触が発生していることが確認できました。今後更に摩耗が進行することが懸念されるため、ヶ月後に再度分析を実施し、摩耗の進行状況を確認されることを推奨します。これらのことは、前回に比較して計数汚染度は等級に変化はないものの、D－SOAPの鉄濃度が増加していたこと異常摩耗の早期発見パラメータであるフェログラフィーのIs値がの乗と良好の範囲にあるものの、摩耗粒子形態観察の結果、金属接触が厳しい場合に発生するシビア粒子、外部から混入したと思われる鉄錆が多く観察されたこと以上のことから判断しました。尚、バックラッシの増加量を分析結果から計算し、CBMによる傾向監視に役立てる事が出来ますので、構造が確認できる図面、ギヤの形式、歯形、モジュール、歯数、回転数、増速比、歯幅をお知らせ下さい。計算結果を報告します。
報告№109-09136 報告№111-00508 | 分析№109-001160 分析№111-002345 | 111-002345_date120209 | 潤滑油および減速機は継続使用可能な状態にあると判断します。但し、今後も摩耗の進行を傾向監視するため、以下の対策を推奨します。定期的な分析切削摩耗の進行を監視するため、定期的に分析を実施し、摩耗の進行状況を確認することを推奨します。最適な採油方法本試料油は、機器停止中にドレンバルブから採油されています。機器が停止している状態では、別紙油粒子の沈降の影響に示すように油槽内で撹拌がなくなり固形物が沈降するため、油中汚染度は高くなると推定されます。今後の採油は、極力運転中もしくは停止直後の油槽中層部から実施されることを推奨します。フェログラフィー異常摩耗の早期発見パラメータとして摩耗粒子を定量化して評価するフェログラフィーのIs値は、潤滑状態が正常なの乗でした。摩耗粒子の形態で比較的多く観察された粒子は、潤滑状態が正常な場合に発生する摩耗粒子異物の噛み込みにより発生する切削粒子局部的に高圧・高温となる場合に発生するフリクションポリマでした。これらの摩耗粒子が観察された場合、潤滑部で発生している摩耗形態は、正常なマイルド摩耗異物による切削摩耗であり、そして局部的ではあるものの高圧・高温の箇所が発生していることが分かります。フリクションポリマは、潤滑油がギヤ歯面や軌道面に押し込められ高圧状態になると同時に、圧縮熱により高温状態になった結果、基油自身が重合反応を起こし生成することが知られています。そのため、高圧高温状態の解消がなされなければ、潤滑油の劣化が進行し、粘度上昇に因る潤滑異常に進展する場合があります。Iカップリング発光分光分析供試の潤滑油を分析した結果、検出された金属元素は、SOAPの結果表に示すように、鉄、錫、リン、亜鉛、カルシウム、バリウム、アルミニウム、ケイ素、ナトリウムでした。検出されたこれらの金属元素から発生箇所を推定すると鉄、錫・ギヤ・軸受等リン・オイル添加剤亜鉛、カルシウム、バリウム、アルミニウム、ケイ素、ナトリウム・外部混入異物であると思われます。このうち、機械部品が摩耗したと思われる元素はのグループです。バックラッシご提供いただいた減速機に関する情報から、スパイラルベベルギヤであり、この部分のバックラッシを求めました。その結果、減速機のギヤ歯面に摩耗が集中していたと仮定した場合、バックラッシの増加量は分解点検から時間で.μmと推定されました。バックラッシ増加分の上限値は、メーカにより差異はあるものの、当社の推奨するバックラッシは、一般に推奨されるμmを管理目安にしています。この値に比較して十分に小さい値です。計数汚染度はやや高い値でした。フィルタ表面の異物観察で金属片、鉄錆、砂等が観察されたことから、汚染度が高い要因は、摩耗と外部混入異物の影響と思われます。粘度、水分、酸価、IRの各データは良好でした。
報告№109-09136 報告№113-00216 | 分析№109-001160 分析№113-000838 | 113-000838_date130911 | グリースグリースのちょう度は上昇が確認されました。ギヤギヤは継続使用可能な状態にあると判断します。但し、将来的な摩耗進行の有無を確認するためにも傾向監視を継続することが有効です。新グリース入替または適時給脂ちょう度の上昇が確認されたことから、グリースが軟化しており、今後、グリースの漏洩や油膜切れの発生が懸念されるため、新グリース入替または適時給脂を推奨します。定期的な分析今後懸念される疲労摩耗の進行を監視するため、定期的に分析を実施することを推奨します。はフェログラフィーおよびSOAP／D-SOAPの結果から総合的に判断した結果、継続使用は可能ですが、今後の機器の機能を確認するためにも傾向管理が有用と考えます。フェログラフィー【定性分析：摩耗粒子および摩耗形態観察】分析結果から観察された代表的な粒子は、以下の通りでした。疲労摩耗粒子・繰返し応力を受けて発生。鉄錆、砂等・外部から混入したと考えられます。Iカップリング発光分光分析【SOAP／D-SOAP】検出された金属元素から発生箇所を推定すると、以下の通りでした。鉄、銅、錫・ギヤ歯面リン、亜鉛、カルシウム、バリウム、アルミニウム、ナトリウム・添加剤、増ちょう剤、外部混入異物グリースの物理的性状滴点、全酸価、IRの各データは、良好でした。ちょう度ちょう度は、と当社推奨の管理上限値を超えており、グリースの軟化が確認されました。
報告№108-5071 報告№110-00397 | 分析№108-02721 分析№110-001816 | 110-001816 | 潤滑油は継続続使用可能な状態にあるものの、今後は障害予防を目的に以下の対策を推奨します。追加分析消泡性能が低下した場合、ギヤ歯面での油膜形成に影響が出て摩耗の発生が進展することがあります。今後は消泡性能低下の影響により摩耗が進展する可能性がありますので、フェログラフィーおよびSOAPを追加することを推奨します。分析周期の短縮今後、全酸価の上昇が予測されますので、同様に分析周期を短縮して傾向監視を強化することを併せて推奨します。分析結果全酸価が上昇していました。泡立ち試験の結果、消泡性能が低下していることが確認されました。粘度粘度はmm/sと新油値mm/sに比較して、粘度変化率は-％で、当社推奨の管理限界値である±％以内にあり、良好と判断します。泡立ち試験泡立ち試験は-と新油に比較して高い値でした。水分はppmと当社推奨の管理限界値の以下であり、良好と判断します。全酸価全酸価は.mgKOH/gと新油値.mgKOH/gに比較して高いものの、IRの結果で油劣化の兆候を示すカルボン酸の吸収が確認されていないことから、良好と判断します。
報告№109-09136 報告№111-00763 | 分析№109-001160 分析№111-003842 | 111-003842 | 潤滑油は継続使用可能な状態にあると判断します。粘度、全酸価、IR、RBOTの各データは良好でした。尚、別紙RBOTの減少傾向から油の余寿命を求めた結果、本試料は直近の更油から起算して稼働日数が年月まで使用可能であることが分かります。水分は良好でした。
報告№108-0477 報告№108-0477 | 分析№108-03448 分析№108-03448 | 108-03448 | 分析の結果、転がり軸受の寿命の指標となるフレーキングの発生が確認されていないことから、潤滑状態は正常と判断します。但し、金属濃度SOAPでケイ素がppm検出されています。一般に、潤滑油中からケイ素が検出された場合の原因として、油の消泡剤として使用されるシリコン系の添加剤が検出されるフェログラフィーおよびフィルタ表面の異物観察で砂が多く観察され、これが検出されるシリコングリースをシール部に塗布している場合、このシリコングリースが潤滑油に混入して検出されるなどが挙げられますが、今回の原因は、フェログラフィーおよびフィルタで砂が多く観察されなかったことから、ではない可能性が考えられます。およびについては、分析結果では確認することが出来ませんので、原因を絞込むため、消泡剤の投与をしていないか、また、シリコングリースを使用している箇所があるかについてご確認下さい。尚、潤滑油の基本特性を示す粘度、および特性低下を知るパラメータである全酸価、有機物・有機化合物、酸化安定度の各データが良好の範囲にあることから、この油は継続使用可能と判断します。特性低下全ての項目が良好な範囲にあったことから特性低下は認められず良好と判断します。粘度は良好と判断します。粘度はmm/sと新油値mm/sに比較して、粘度変化率は+％で、当社推奨の管理限界値である±％以内にあり、良好と判断します。全酸価は良好と判断します。全酸価は.mgKOH/gと新油値.mgKOH/g以内にあり、良好と判断します。有機物・有機化合物の結果、良好と判断します。有機物・有機化合物の結果、油劣化の兆候を示すカルボン酸の吸収が確認されていないことから、良好と判断します。酸化安定度の結果、良好と判断します。酸化安定度はminと当社推奨の管理限界値のmin以上であり、良好と判断します。色相は良好と判断します。色相はL.と新油値のL.に変化はなく、良好と判断します。汚染は良好と判断します。水分は良好と判断します。水分はppmと当社推奨の管理限界値の以下であり、良好と判断します。汚染粒子数は良好と判断します。汚染粒子数はNAS級と当社推奨の管理限界値のNAS級以内にあり、良好と判断します。汚染物重量は良好と判断します。汚染物重量は.mg/mlと当社推奨の管理限界値のmg/ml以内にあり、良好と判断します。摩耗摩耗は正常と判断します。摩耗粒子の結果は良好です。異常摩耗の早期発見パラメータであるフェログラフィーのIs値がのマイナス乗と良好の範囲にあり、潤滑状態は正常と判断します。金属濃度SOAPの結果は良好です。金属濃度SOAPの結果、外部から混入したと思われる亜鉛、ケイ素が検出されています。金属濃度酸溶解法の結果は良好です。金属濃度酸溶解法の結果、外部から混入したと思われるナトリウムが検出されています。
報告№100-0031 | 分析№100-00254 | 100-00254 | 分析の結果、前回に比較して、計数汚染度は、粒子数が～μmサイズが万個/mlから万個/mlに%減少し、同様に～μmサイズが万個/mlから万個/mlに%、～μmサイズが万個/mlから万個/mlに%減少していました。又、重量汚染度も前回のmg/mlからmg/mlに減少し、D－SOAPで錫濃度がppmからに減少していることからも確認されました。これは、今回の採油が、更油時に使用したドラム缶に移送後、ほぼ日経過した時点で採油を行なったため、油中の粒子が沈降し、粒子濃度の低くなっている部分を採油した可能性があります。油中の粒子の沈降速度を下式により採油までの約一日間で、油中の摩耗粒子がどのくらいの速度で沈降するのかを計算により求める事が出来ます。式 ：単粒子の沈降速度…………… ：重力加速度…………………… ：粒子の直径……………………… ：粒子の密度／液体の密度 ：液体の動粘度………………… いまここで、μmサイズの粒子が油温で沈降したと仮定すると、上式より、沈降速度は.mm/hとなり、時間静置すると、mm沈降することになります。分析により求める粒子サイズのうち、例えば、μm以上の粒子サイズの沈降速度を取り上げた場合は、この計算値以上の沈降速度になり、もっと早く沈降してしまう事になります。つまり、大きなサイズになればなるほど、沈降速度が速く短時間で、すぐに沈降し、分析結果に影響が出てしまう事になる事がわかります。以上のことから、今回分析で油中の摩耗粒子濃度が低くなっている原因は、採油の方法が前回と違っているためと考えられました。反対に、採油方法が前回同様であったとすると、油中粒子濃度はもっと高くなっている可能性が高く、且つ、前回より高い濃度になっていた可能性も考えられます。採油方法が違っているため、前回から今回までの間に摩耗が進行したかを確認することはできませんが、今後は、更油後の摩耗の進行状況を確認することが重要でありますから、更油後、直ちに採油を実施し、摩耗の進行状況をチェックされること推奨します。又、摩耗の進行状況を確認するためには、一定の間隔をおいて、同じ所から、同じ方法で最低回分析を実施する必要があります。摩耗の傾向を確認するため、今後最低二回の分析を推奨します。
|  | 99-02483 | 停止し、油劣化の進行状況、摩耗の進行状況への影響を分析により確認することを目的としました。分析の結果、全酸価が.mgKOH/gから.mgKOH/gに減少し、SOAP／D-SOAPの鉄、錫濃度に大きな変化はなく、且つ、D－SOAPの銅濃度がからに減少していた。従って、外部オイルクーラーを停止していたヶ月間の摩耗や油劣化に与える影響は少なくかったものと判断できた。但し、これまでのヶ月間は比較的外気温が低い季節であると思われるため、直ちにヶ月間くらいは大丈夫であるとの結論にはならないものと思われる。いま少しの状況変化を見ることが必要と判断する。
報告№109-09136 | 分析№109-001160 | 113-002556 | 対象設備は継続使用可能な状態にあると判断します。但し、SOAP-Tでカルシウム固形分が非常に高い値で検出されたことから以下の対策を推奨します。更油と次回点検でピストンリング、シリンダライナの点検当該機の油中からカルシウム化合物が非常に高い濃度で検出されたため、この化合物がコンロッドメタルやクランクメタルの摩耗を促進させる懸念があることから、更油を推奨します。また、化合物発生の原因は、ピストンリング、シリンダライナの摩耗によって燃焼ガスのシール性が低下し、燃焼ガス中の硫黄分と油中のカルシウム添加剤が反応するためと考えられます。そのため、次回点検ではピストンリング、シリンダライナの摩耗状態の点検を推奨します。定期的な分析今後の凝着摩耗の推移を監視するため、定期的な分析実施を推奨します。新油の分析酸価は、油の性能を評価するパラメータの一種です。油の性能低下は、新油との比較が必要なことから、未使用油の提供および分析による比較評価を推奨します。異常摩耗の早期発見のパラメータであるIs値は、レベルとやや高い値でした。また、潤滑部の摩耗が認められたため、定期的に潤滑油分析を実施し、摩耗推移を監視することが有用と考えます。フェログラフィーで比較的多く観察された粒子は、以下の通りです。正常な摩耗粒子・潤滑状態が正常なマイルド摩耗により発生。黒錆・潤滑状態がやや厳しい凝着摩耗により発生。局部的な厳しい金属接触と高い摩擦熱が発生していたことを示します。フリクションポリマ・局部的に高圧・高温となる場合に発生。黒錆は、摩擦面が将来的に異常摩耗へ進展する可能性を示唆しているため、傾向監視が有用と思われます。詳細は、別紙傾向監視が必要な摩耗粒子をご覧ください。固形カルシウム化合物の生成SOAP-Tでカルシウムが.ppm検出されました。この固形カルシウムは、潤滑油に混入した燃焼ガス中の酸成分がカルシウム添加剤と中和反応して生成される比較的硬い化合物のため、摺動面に噛み込み、切削摩耗が進行することが懸念されます。詳細は、別紙固形カルシウム化合物の生成をご覧ください。銅を使用した箇所の溶出・摩耗SOAP-Tの結果、銅が.検出されました。当該設備の様に亜鉛系添加剤が含まれる潤滑油を使用した場合、潤滑系統内で銅および銅合金が亜鉛系添加剤の影響により腐食、溶出することが知られています。今回検出された銅は、この溶出と摺動部の摩耗により発生したものと考えられます。今後、別紙鉱油の酸化に対する金属触媒の影響に示すように濃度の増加に伴い酸化速度が速まる可能性があります。粘度、水分、塩基価の各データは良好です。酸価は.mgKOH/gでした。当社に新油値のデータがないことから比較評価できませんでした。
報告№107-4530 報告№107-0339 | 分析№107-01164 分析№107-01794 | 107-01794 | 本トライボ診断は、油の性状・汚染度・摩耗状態を評価し、潤滑状態を明らかにすることにより、非常用ディーゼル発電機の保守に寄与することを目的としました。トライボ診断の結果、ピストンリング、クランクメタル等の摩耗が確認されたものの、いずれも軽微であり、継続使用可能と判断します。尚、である水分を除く項目は良好な範囲にあったものの、水分がと当社推奨の管理限界値のを僅かに超えていました。今後、発錆に注意する必要がありますので、定期的にトライボ診断を実施し、発錆の有無を監視されることを推奨します。
報告№108-5071 報告№111-00598 | 分析№108-02721 分析№111-002801 | 111-002801 | 潤滑油は継続使用可能な状態にあると判断します。但し、消泡性能が低下していることから、以下の対策を推奨します。追加分析消泡性能が低下した場合、ギヤ歯面での油膜形成に影響が出て摩耗が進展することがありますので、フェログラフィーおよびSOAP-Tを追加して摩耗により発生する油中金属濃度や潤滑状態を確認することを推奨します。泡立ち試験泡立ち試験の結果は、一般的には消泡性能が低下していると判断できる値の-でしたが、前回同様に新油値の-であるのに比較して高い値であったことから、消泡性能が低下していることが分かりました。今後の使用状況によっては油の酸化劣化が進行したり、ギヤ歯面およびベアリング軌道面で油膜切れが発生したりする場合があるため、消泡剤の添加による消泡性能の改善など何らかの対応が必要になると思われます。分析結果泡立ち試験の結果、消泡性能が低下していました。粘度粘度はmm/sと新油値mm/sに比較して、粘度変化率は-％で、当社推奨の管理限界値である±％以内にあり、良好と判断します。泡立ち試験泡立ち試験は-と新油値に比較して高い値でした。水分は.ppmと当社推奨の管理限界値の以下であり、良好と判断します。全酸価全酸価は.mgKOH/gと新油値.mgKOH/gに比較して高いものの、IRの結果で油劣化の兆候を示すカルボン酸の吸収が確認されていないことから、良好と判断します。
報告№104-4549 | 分析№104-01753 | 104-01753 | 定期試験を実施した結果、計数汚染度が当社推奨の管理限界値を超え、重量汚染度も高い値を示していました。汚染が高い要因は、摩耗粒子形態観察の結果から電動サーボ内の減速機構に使用されているギヤ歯面、ボールネジ、ベアリング等のいずれかで発生している疲労摩耗と考えられます。疲労摩耗が発生している場合、摩耗箇所に荷重が集中しやすく、その影響で更に摩耗が進行することが懸念されるため、ヶ月後に摩耗試験を実施し、摩耗の進行状況を確認されることを推奨します。これらのことは、計数汚染度がNAS級以上と当社推奨の管理限界値を超えており、重量汚染度がmg/mlと高いこと異常摩耗の早期発見パラメータであるフェログラフィーのIs値が、の乗と高く、ギヤ歯面、ボールネジ軌道面、ベアリング軌道面の疲労摩耗により発生したチャンク、外部から混入した鉄錆が観察されたことSOAP／D－SOAPで、鉄が多く検出されたこと以上のことから判断しました。尚、主機停止中にドレンバルブから採油を実施しているため、油循環中の採油に比較して油中粒子が沈降して高濃度になっている部分を採油していると考えられます。したがって、油が循環している状態で採油を実施した場合に比較して、分析データが高くなり、異常な状態と判断してしまう可能性がありますので、今後の採油は、停止直後、或いは、油循環中に採油を実施されることを併せて推奨します。
報告№105-0208 | 分析№105-01427 | 105-01427 | 濾過前の試料油を分析した結果、重量汚染度が.mg/mlとやや不良領域にありました。摩耗粒子形態観察で、局部的に高圧・高温となる場合に発生するフリクションポリマが多く観察されました。サーボシリンダ内壁の摩耗、及び、油のスラッジが発生しています。今後、摩耗粒子およびスラッジが増加した場合、汚染度が上昇し、バルブ類の動作障害が発生する懸念があります。これらの障害発生に対する弊害を勘案の上、予防処置としてスラッジを溶解・分散し無害化できる当社製清浄分散剤TS－の投与と濾過実施を推奨します。
報告№105-8011 報告№105-0123 | 分析№105-00505 分析№105-00821 | 105-00821 | 経緯ミル号において、潤滑油使用時間が約時間経過した時点で設備全体の振動振幅の上昇が認められた。診断目的トライボ診断を実施し、その結果から軸受劣化状態を評価するとともに、振動振幅上昇の原因を検討することを目的とした。考察ベアリング軌道面には、ロールより発生割合は小さいものの、軸受寿命の指標となるフレーキングが発生している可能性が高く、ロールを開放点検する際にはロールも開放点検を実施されることを推奨する。本ロールでもフレーキングが発生している可能性があり、このフレーキングの発生が振動振幅上昇の原因となっている可能性もあるが、ロールで発生した振動の影響でロールにフレーキングが発生した可能性も考えられた。これらのことは、異常摩耗の早期発見パラメータであるフェログラフィーのIs値がの乗と高いこと摩耗粒子形態観察の結果、フレーキングが観察されたことSOAP／D－SOAPの結果、鉄が多く検出されたこと以上のことから判断した。尚、摩耗発生に油の性能低下が影響する場合があるが、この油の性能を確認するため、粘度、水分、全酸価、IRを実施した。その結果、水分を除く分析データは当社推奨の管理基準値内にあったが、水分はppmと当社推奨の管理基準値を超えていた。しかし、油膜の形成に悪影響を与えるレベルにはなく、油の性能低下が摩耗へ影響を与えた可能性は低いと考えられた。
報告№107-6588 報告№107-7035 | 分析№107-02904 分析№107-02955 | 107-02955 | 初期試験を実施した結果、摩耗の安定が確認され、潤滑油も継続使用可能と判断します。これらのことは、前回に比較して、計数汚染度はランク減少し、SOAP／D-SOAPの鉄および錫濃度に変化がないこと異常摩耗の早期発見パラメータであるフェログラフィーのIs値が-.と良好の範囲にあること以上のことから判断しました。
|  | 113-001447 | 分析の結果、油の劣化は確認されなかったことから、継続使用可能と判断します。対象設備は継続使用可能な状態にあると判断します。但し、今後の摩耗進行の有無を確認するためにも傾向監視を継続することが有効です。定期的な分析今後懸念される摩耗の進行を監視するため、定期的に分析を実施することを推奨します。はフェログラフィーおよびSOAP-Tの結果から総合的に判断した結果、継続使用は可能ですが、機器の機能を保持するためにも傾向管理が有用と考えます。フェログラフィー【定量分析：Is値】Is値は異常摩耗の早期発見パラメータのつで、摩耗粒子を定量化するために用います。Is値はの乗と、やや高い値でした。フェログラフィー【定性分析：摩耗粒子および摩耗形態観察】分析結果から比較的多く観察された粒子は、以下の通りでした。正常な摩耗粒子・潤滑状態が正常なマイルド摩耗により発生。Iカップリング発光分光分析【SOAP-T】検出された金属元素から発生箇所を推定すると、以下の通りでした。鉄、鉛、銅、クロム、アンチモン、ニッケル、錫・エンジン部品等リン、亜鉛、カルシウム・添加剤アルミニウム、ケイ素、ナトリウム、マグネシウム、モリブデン・外部混入異物クランクメタルの摩耗SOAP-Tで錫がppm、ニッケルがppm、銅が検出されたことから、クランクメタルが摩耗していると推定されました。ディーゼルエンジンのクランクメタルは積層構造になっており、一般的にクランクメタルの最表面はホワイトメタル層が存在し、その下にニッケル層、さらにその下には銅と鉛の合金であるケルメット層が存在します。メタルが接触すると、先ずホワイトメタル部が摩耗し、その後、すぐ下のニッケル部まで摩耗し始め、最終的にはケルメット層へと摩耗が進みます。その結果、ホワイトメタル層の主成分である錫や鉛、そしてメタルの第二層のニッケルやケルメット層の銅が検出されます。今後、摩耗が進行した場合、軸受が焼付を起こす可能性があるため、注意が必要です。粘度粘度はmm/sと新油値.mm/sに比較して、粘度変化率が+％となっており、当社推奨の管理限界値である±％以内にあり、良好と判断します。水分は.ppmと当社推奨の管理限界値以下であり、良好と判断します。酸価、塩基価酸価はmgKOH/gと新油値mgKOHより高いものの、塩基価がmgKOH/gと当社推奨の管理限界値.以上にあることから、良好と判断します。
報告№102-0279 | 分析№102-02775 | 102-02775 | 分析の結果、転がり軸受の保持器の摩耗が発生していることが確認されたものの、軸受の寿命の指標とされるフレーキングは確認されず、継続使用可能な状態にあると判断します。但し、高圧、高温下で油成分が重合反応して発生するフリクションポリマや内部発生又は外部混入と思われる赤錆がやや多く見られ、やや汚染度が高くなっているため、点検時に油槽内を念入りに洗浄されることを推奨します。このことは、フェログラフィーの結果、異常摩耗の早期発見のパラメータであるIs値がと良好の範囲にあること転がり軸受の寿命の指標とされるフレーキングにより発生した摩耗粒子が確認されていないことから判断できます。尚、を示す粘度、水分、全酸価、IRの各データが良好であることから、この油は継続使用可能と判断します。
報告№105-0075 報告№105-0075 | 分析№105-00535 分析№105-00535 | 105-00535 | 分析の結果、全てのデータが良好であることから、本試料油は継続使用可能であり、軸受の潤滑状態も正常と判断します。但し、A－BFPの分の程度ですが、銅を使用した部分の溶出が発生しています。この溶出は検出された亜鉛系添加剤の成分と銅が反応し、溶出することが知られています。銅濃度は別紙鉱油の酸化に対する金属触媒の影響に示すように銅濃度が増加すると酸化速度が速まりますので、酸化劣化の進行状況を油分析により監視されることを推奨します。また、本軸受油槽内で銅合金を使用した箇所は、貴社ご提供の図面からデフレクターとバッフルという部品が考えられます。寸法が確認できる図面がないため、摩耗の影響を検討することはできませんが、これらの部品はオイルシールの役目を果たしており、溶出によりシャフトとのギャップが増大し油漏れの原因になる場合も懸念されるため、巡視の際には、油漏れと油面の低下に注意を払い監視する必要があります。この油は継続使用可能と判断します。粘度は良好と判断します。粘度はmm/sと管理限界値以内にあり、良好と判断します。水分は良好と判断します。水分はppmと管理限界値の以下にあり、良好と判断します。全酸価は良好と判断します。全酸価はmgKOH/gと新油データのmgKOH/gに比較して若干高い値を示しているものの、IRで油劣化の兆候を示すカルボン酸が確認されていないことから、良好と判断します。IRは良好と判断します。IRの結果、油劣化の兆候を示すカルボン酸の吸収が確認されていないことから、継続使用可能な状態にあると考えられます。計数汚染度、重量汚染度、共に良好と判断します。計数汚染度は良好と判断します。計数汚染度はNAS級と当社推奨の管理限界値のNAS級以内にあり良好と判断します。重量汚染度は良好と判断します。重量汚染度は.mg/mlと当社推奨の管理限界値のmg/ml以内にあり良好と判断します。機器の潤滑状態フェログラフィーの結果、異常摩耗の早期発見パラメータであるIs値が.と良好の範囲にあり、潤滑状態は良好と判断します。SOAPの結果、前回同様に銅がやや多く検出されました。SOAPの結果、油の添加剤成分であるリン、亜鉛が検出されました。一方、銅が検出されました。銅を使用した部分の溶出が発生していると考えられます。この溶出は検出された亜鉛系添加剤の成分と銅が反応し、溶出することが知られています。銅濃度は別紙鉱油の酸化に対する金属触媒の影響に示すように銅濃度が増加すると酸化速度が速まりますので、酸化劣化の進行状況を油分析により監視されることを推奨します。D－SOAPの結果、良好と判断します。D－SOAPの結果、外部から混入したと思われるカルシウムが検出されました。フェログラフィーの結果、継続使用可能な状態にあると判断します。フェログラフィーの結果、異常摩耗の早期発見パラメータであるIs値が.と良好の範囲にあることから、継続使用可能な状態にあると判断します。
報告№106-0227 報告№106-6078 | 分析№106-01279 分析№106-01816 | 106-01816 | 初期試験を実施した結果、全てのデータが良好の範囲にありました。しかし、今回の採油は主機停止中にマンホールから採油を実施しているため、油循環中の採油に比較して油中粒子が沈降して低濃度になっている部分を採油していると考えられます。したがって、油が循環している状態で採油を実施した場合に比較して、分析データが低くなり、異常な状態を見落としてしまう可能性があり、本データは初期値としてはあまり適していないと思われます。尚、摩耗粒子の形態観察の結果、局部的な油膜切れにより発生したμmサイズのやや大型の摩耗粒子が観察されていますので、なるべく早い時期に再度初期試験を実施し、摩耗の進行状況を確認することを推奨します。また、今回の分析結果の信頼性は、適正な採油条件に比較して低く、改善が必要と思われます。次回採油時には粒子の沈降の影響を極力抑えるため、主機運転中、または停止直後に採油を実施されることを併せて推奨します。
報告№109-09136 報告№112-00561 | 分析№109-001160 分析№112-002329 | 112-002329_date130318 | 分析の結果、潤滑油の劣化はなく、汚染度は良好な範囲にあることから、継続使用可能な状態にあると判断します。但し、異種油の混入、または油名が違う可能性がありますので、以下の対策を推奨します。減速機分析の結果、減速機は継続使用可能な状態にあると判断します。但し、将来的な摩耗進行の有無を確認するためにも傾向監視を継続することが有効です。定期的な分析今後懸念される疲労摩耗の進行を監視するため、定期的に分析を実施することを推奨します。異種油の混入および油名の確認分析データから新油と一致しないデータが確認されたことから、異種油の混入または油名が違っている可能性があります。油は設備の条件にあった適正な性能のものを使用することが重要であるため、異種油の混入の有無、油名を再確認することを推奨します。診断結果は良好と判断します。粘度前回に比較して今回の粘度は、mm/sからmm/sに低下していました。新油値.mm/sに比較して、粘度変化率は-％で、当社推奨の管理限界値である±％以内であり、良好と判断します。水分前回に比較して今回の水分は、ppmからに増加しているものの当社推奨の管理限界値の以下であり、良好と判断します。酸価前回に比較して今回の酸価は、.mgKOH/gからに低下していました。新油値.mgKOH/gに比較して高いものの、IRの結果で油劣化の兆候を示すカルボン酸の吸収が確認されていないことから、良好と判断します。IRIRチャートの結果、新油と使用油のスペクトルパターンはほぼ一致し、また、油劣化の兆候を示すカルボン酸の吸収が確認されていないことから、良好と判断します。は良好と判断します。計数汚染度前回同様に、計数汚染度は、NAS級と当社推奨の管理限界値NAS級以下であり、良好と判断します。重量汚染度前回に比較して今回の重量汚染度は、.mg/mlから.mg/mlに減少し、当社推奨の管理限界値mg/ml以下であり、良好と判断します。光学顕微鏡写真前回に比較して今回の重量汚染度で濾過したフィルタ表面上の夾雑物を光学顕微鏡で観察した結果、金属片、鉄錆、砂等が観察されました。はフェログラフィーおよびSOAP-Tの結果から総合的に判断した結果、継続使用は可能ですが、機器の機能を保持するためにも傾向管理が有用と考えます。フェログラフィー【異常摩耗指数：Is値】Is値は異常摩耗の早期発見パラメータのつで、摩耗粒子を定量化するために用います。前回に比較して今回のIs値は、の乗から乗に低下し、低い値でした。フェログラフィー【定性分析：摩耗粒子および摩耗形態観察】分析結果から比較的多く観察された粒子は、以下の通りでした。疲労摩耗粒子・繰返し応力を受けて発生。Iカップリング発光分光分析【SOAP-T】検出された金属元素から発生箇所を推定すると、以下の通りでした。鉄、銅・ギヤ、軸受等リン、亜鉛、カルシウム、ナトリウム・外部混入異物SOAP-Tの結果、前回同様にリン、亜鉛が高い値で検出されました。リンと亜鉛は、添加剤成分として添加されていることがありますが、使用油である新日石タービンは、無添加油であることから、添加剤は含まれていません。このことから、異種油が混入したか、或いは、油名が違う可能性が考えられます。銅を使用した箇所の溶出・摩耗銅を使用した箇所は、転がり軸受の保持器が考えられます。保持器であった場合、今後摩耗が進行することで転動体とのギャップが大きくなると共に振動が増大し、摩耗の進行につながることが懸念されます。その他の銅を使用した箇所の溶出・摩耗潤滑油系統内で銅を使用している箇所は、潤滑油冷却器の配管などが考えられます。この箇所で溶出・摩耗が発生する場合は以下のことが考えられます。潤滑油冷却器の配管で摩耗していた場合、配管取付け部に緩みが生じて配管が振動し、継手部が外れたり、亀裂が生じて冷却水の混入にいたる場合があります。亜鉛系添加剤の影響により、潤滑油冷却器の配管で溶出していた場合、ピンホールが発生して冷却水の混入に至る場合があります。今後、油劣化の進行や水分濃度が上昇することに注意が必要です。バックラッシご提供いただいた減速機に関する情報から遊星歯車機構であることが分かりました。遊星歯車は、太陽歯車、内歯車、そして遊星歯車から構成されています。遊星歯車の個数は個ですので、遊星歯車と内歯車、遊星歯車と太陽歯車の接触点は合計で箇所となります。今回は、歯幅が不明でしたので歯幅をmmと仮定し、この部分のバックラッシを求めました。その結果、平均的に摩耗が発生していたと仮定した場合、バックラッシの増加量は以下の通りと推定されます。表バックラッシ増加量接触箇所 接触点 バックラッシ増加量 太陽歯車-遊星歯車 約×- 遊星歯車-内歯 約×- バックラッシ増加分の上限値は、メーカにより差異はあるものの、当社の推奨するバックラッシは、一般に推奨されるμmを管理目安にしています。この値に比較して十分に小さい値です。
報告№109-09136 報告№110-00743 | 分析№109-001160 分析№110-003520 | 110-003520_date110322 | 軸受および潤滑油は継続使用可能な状態にありますが、フレッティングにより発生した摩耗粒子の影響で摩耗が進行する場合がありますので、今後も定期的に分析を実施し、摩耗の進行状況を確認することを推奨します。
報告№109-09136 報告№113-00356 | 分析№109-001160 分析№113-001402 | 113-001402 | 分析の結果、潤滑油の劣化はなく、汚染度は良好な範囲にあることから、継続使用可能と判断します。軸受は継続使用可能な状態にあると判断します。但し、将来的な摩耗進行の有無を確認するためにも傾向監視を継続することが有効です。定期的な分析今後懸念される軸受メタルの摩耗の進行を監視するため、定期的に分析を実施することを推奨します。は、フェログラフィーおよびSOAP/D-SOAPの結果から総合的に判断した結果、継続使用は可能ですが、今後の機器の機能を確認するためにも傾向管理が有用と考えます。フェログラフィー【定量分析：Is値】Is値は異常摩耗の早期発見パラメータのつで、摩耗程度を定量化するために用います。前回に比較してIs値はの乗から乗と、やや高い値でした。フェログラフィー【定性分析：摩耗粒子および摩耗形態観察】分析結果から観察された代表的な粒子は、以下の通りでした。正常な摩耗粒子・潤滑状態が正常なマイルド摩耗により発生。Iカップリング発光分光分析【SOAP/D-SOAP】【SOAP-T】検出された金属元素から発生箇所を推定すると、以下の通りでした。鉄、銅、アンチモン、錫、亜鉛・軸受等リン・添加剤カルシウム、ケイ素、ナトリウム・外部混入異物スラスト軸受の摩耗前回同様にSOAP/D-SOAPでスラスト軸受の主成分である錫が検出されました。錫濃度は.採油から増加しておらず、前回から今回までの間に補給や更油を実施していないため、.採油の錫濃度から軸受表面積の平均的な摩耗深さを計算しました。その結果、摩耗深さはμmとなります。一般的なメタルの表面粗さのsの％程度摩耗していると考えられます。前回に比較して、計数汚染度はNAS級からNAS級にランク低下し、良好でした。前回同様に粘度、水分、全酸価、IRの各データは良好でした。
報告№109-09136 報告№112-00597 | 分析№109-001160 分析№112-002510 | 112-002510_date130221 | 分析の結果、本試料および汚染状態は全て良好な範囲にあり、継続使用可能な状態にあると判断します。但し、酸化安定度がminを切っていることから、以下の対策を推奨します。更油今後、酸化防止剤が減少したことで、基油の劣化に進展することが懸念されます。使用可能期間が約ヶ月であり、運転期間のヶ月を下回っていることから、更油を推奨します。粘度、酸価、有機物・有機化合物の各データは良好でした。酸化安定度酸化安定度試験の結果、minと当社推奨の管理限界値以上にあるものの、低い値でした。今後、酸化防止剤が減少することで、基油の劣化に進展することが懸念されます。尚、別紙酸化安定度の減少傾向から油の余寿命を求めた結果、今回の採油日からの使用可能期間は約ヶ月であることが分かります。水分濃度は、継続使用可能な範囲にありました。
報告№108-6013 報告№108-0138 | 分析№108-00576 分析№108-00901 | 108-00901 | トライボ診断を実施し、軸受の潤滑状態、汚染状況、油の劣化状態を確認する。【軸受の潤滑状態】トライボ診断の結果、観察された摩耗粒子から、ベアリング軌道面の微小領域で摩耗が発生していることがわかりましたが、転がり軸受の寿命の指標となるフレーキングで発生する摩耗粒子が確認されていないことから、現在のところ、ベアリングは継続使用可能な状態にあると判断します。【油の汚染状況】計数汚染度がNAS級と当社推奨の管理限界値内にあり、重量汚染度がmg/mlでした。【油の劣化状態】油の劣化状況を確認するために実施した粘度、水分、全酸価、IRの各データが良好であることから、この油は継続使用可能と判断します。
報告№109-09136 報告№111-00682 | 分析№109-001160 分析№111-003477 | 111-003477 | 潤滑油は継続使用可能な状態にあると判断します。前回同様に粘度、全酸価、IR、RBOTの各データは良好でした。尚、別紙RBOTの減少傾向から油の余寿命を求めた結果、本試料は直近の更油から起算して稼働日数が年月まで使用可能であることが分かります。前回同様に水分は良好でした。
報告№109-09136 報告№111-00603 | 分析№109-001160 分析№111-002859 | 111-002859 | 潤滑油は継続使用可能な状態にあると判断します。但し、油中の汚染度が高いことから、以下の対策を推奨します。濾過油中の汚染度が高いことから、今後バルブ類の動作障害やフィルタおよびストレーナの目詰まりが発生することが懸念されるため、濾過を推奨します。フェログラフィー異常摩耗の早期発見パラメータとして摩耗粒子を定量化して評価するフェログラフィーのIs値は、潤滑状態がやや厳しいの乗でした。摩耗粒子の形態で比較的多く観察された粒子は、潤滑状態が正常な場合に発生する摩耗粒子外部から混入したと思われる鉄錆等でした。これらの摩耗粒子が観察された場合、潤滑部で発生している摩耗形態は、正常なマイルド摩耗であることが分かります。Iカップリング発光分光分析供試の潤滑油を分析した結果、検出された金属元素は、SOAPの結果表に示すように、鉄、鉛、銅、カルシウム、アルミニウム、ナトリウムでした。検出されたこれらの金属元素から発生箇所を推定すると鉄、鉛、銅・シリンダ内壁・ポンプ等カルシウム、アルミニウム、ナトリウム・外部混入異物であると思われます。このうち、機械部品が摩耗したと思われる元素はのグループです。計数汚染度、重量汚染度は共に当社推奨の管理限界値を超えていました。フィルタ表面の異物観察で鉄錆、砂等が観察されたことから、汚染度が高い要因は、摩耗と外部混入異物の影響と思われます。粘度、水分、酸価、IRの各データは良好でした。
|  | 113-001501 | ポンプC側軸受は使用可能な状態であり、分解点検で軸受部品を交換する必要はないと判断します。定期的なトライボ診断実施今後の適切な分解点検時期を見出すためにも、定期的な分析による傾向監視により、軸受の潤滑と摩耗の進行状態を確認するよう推奨します。はフェログラフィーおよびSOAP-Tの結果から総合的に判断した結果、継続使用は可能ですが、今後の摩耗進行を確認するためにも傾向管理が有用と考えます。フェログラフィー【定性分析：摩耗粒子および摩耗形態観察】観察された代表的な摩耗粒子は、以下の通りでした。シビア粒子・潤滑状態がやや厳しい凝着摩耗により発生。金属潤滑部が局部的に油膜切れを起していると考えられます。黒錆・潤滑状態がやや厳しい凝着摩耗により発生。局部的に金属接触が厳しく、且つ、高い摩擦熱が発生していると考えられます。シビア粒子は凝着摩耗に分類されます。これらの摩耗粒子は、軸受軌道面で凝着、破断を繰り返し、この過程で生じる移着粒子が成長して摩耗粒子となります。そのため、軸受軌道面では局部的に油膜切れが発生していることを示しています。この状態が継続した場合、摩耗粒子のサイズは徐々に大型化していき、設備の損傷に至る場合がありますので、傾向監視が必要です。黒錆は、凝着摩耗に分類されます。この摩耗粒子は、油膜切れによる軸受軌道面での金属同士の接触時に起こる高い摩擦熱によって鉄が酸化され発生します。この状態が継続した場合、軸受軌道面で焼付が発生し、設備の損傷に至る場合があります。Iカップリング発光分光分析【SOAP-T】検出された金属元素から発生箇所を推定すると、以下の通りでした。鉄、銅、ニッケル、錫・軸受等リン、亜鉛、カルシウム、バリウム、アルミニウム、ナトリウム、マグネシウム、モリブデン・添加剤、増ちょう剤、外部混入異物
報告№109-09094 報告№110-00627 | 分析№109-000931 分析№110-003224 | 110-003224 | 有機物・有機化合物試験で検出されたピークには新グリースと異なるピークが検出されました。IRの結果で新グリースと異なるピークが検出されたことから、グリース名が違うか、或いは、異種グリースが混入した可能性が考えられますので、確認する必要があります。≪状態監視とパラメータ≫分析の目的および各分析のパラメータは以下の通りです。特性低下目的：グリースの分析結果から、グリースの物理的性状や劣化傾向などを確認する。全酸価JISK赤外線吸収スペクトルJISKちょう度JISK滴点JISK摩耗目的：グリース中の摩耗粒子を分析する事により、回転・摺動部の潤滑状態、摩耗劣化の程度、余寿命などを解析する。摩耗診断電子顕微鏡観察JISKX線マイクロアナリシス油中金属濃度）JISK≪分析結果≫特性低下全酸価：良好全酸価.mgKOH/gは新油値の.mgKOH/g以内にあることから、問題は無いと判断します。赤外線吸収スペクトル：良好ちょう度：良好ちょう度値はと当社推奨の管理限界値であるから以内に留まっています。滴点：良好滴点はと新油値のに比較し高いものの、ちょう度が良好の範囲にあり、かつ、有機物・有機化合物試験の結果で油劣化の兆候を示すカルボン酸の吸収が見られないことから、問題は無いと判断します。摩耗摩耗診断電子顕微鏡観察・X線マイクロアナリシス：今回は実施していません。油中金属濃度：今回は実施していません。
報告№109-09136 報告№111-00108 | 分析№109-001160 分析№111-000573 | 111-000573 | 潤滑油は継続使用可能な状態にあると判断します。粘度、全酸価、IR、RBOTの各データは良好でした。尚、別紙RBOTの減少傾向から油の余寿命を求めた結果、本試料は直近の更油から起算して稼働日数が年月まで使用可能であることが分かります。水分は良好でした。
報告№107-0366 報告№108-0374 | 分析№107-01900 分析№108-02488 | 108-02488 | 油中粒子数による検討濾過前の試料油を分析した結果、計数汚染度がNAS級と良好の範囲にあるものの、前回のNAS級に比較してランク上昇しています。検討の結果、潤滑状態は良好な潤滑状態である流体潤滑と局部的な金属接触が混在する混合潤滑の初期にあるという結果になります。摩耗粒子の観察濾過前の試料油を分析した結果、フィルタ表面の異物観察で鉄錆、砂等が観察されています。フィルタ表面の異物観察で鉄錆、砂等が観察されたため、汚染度が増加した要因は、摩耗による粒子の増加ではなく、外部から混入したと思われる異物によるものと考えられます。また、異物の混入はありましたが、潤滑異常の早期発見パラメータである摩耗過酷度を示すIs値がのマイナス乗と非常に良好の範囲にあることから、潤滑状態は正常な状態にあると判断します。
報告№108-0250 報告№108-0250 | 分析№108-01809 分析№108-01809 | 108-01809 | 、汚染度、軸受の潤滑状態を確認する。今回の採油は、対象設備の停止中に排油口から実施しているため、油循環中に採油した場合に比較し、油中粒子の沈降の影響を受け、分析データが高濃度に出る可能性があります。今回の分析は以上のことを踏まえて結果を検討しました。【軸受の潤滑状態】分析の結果、計数汚染度がNAS級以上と当社推奨の管理限界値を超えていました。また、異常摩耗の早期発見パラメータであるフェログラフィーのIs値が高いの乗となっていました。摩耗粒子の形態観察で異物の噛み込みにより発生する切削粒子、金属接触が厳しい場合に発生するシビア粒子がやや多く観察され、フィルタ表面の異物観察で金属片、鉄錆、砂等が観察されました。更に、SOAP／D－SOAPで鉄が検出されたことから、汚染度が高い要因は、摩耗と外部から混入した異物によるものと考えられました。外部混入異物は、今回の採油が対象設備の停止中に排油口から採油を実施しているため、排油口配管内部に残留していた汚染物が検出された可能性が高いと思われますが、同時に観察された摩耗粒子から判る摩耗形態は、切削摩耗と凝着摩耗が混在していることが確認されました。切削摩耗は、異物が混入していない状態に比較して、摩耗進行速度が速く注意が必要です。転がり軸受でこの摩耗形態が発生した場合、寿命が分の程度に低下することが知られており、今後さらに摩耗が進行し、転がり軸受の寿命の指標となるフレーキングに進展することが懸念されるため、油槽内を清掃すると共に、運転再開後ヶ月以内に再度分析を実施し、摩耗の進行状況を確認することを推奨します。【ケイ素の検出】ケイ素がppmとやや多く検出されました。一般に、潤滑油中からケイ素が検出された場合の原因として、油の消泡剤として使用されるシリコン系の添加剤が検出されるフェログラフィーおよびフィルタ表面の異物観察で砂が多く観察され、これが検出されるシリコングリースをシール部に塗布している場合、このシリコングリースが潤滑油に混入して検出されるなどが挙げられますが、今回の原因は、フィルタ表面の異物観察で砂が多く観察されたことから、の可能性が考えられました。およびについては、分析結果では確認することが出来ませんので、原因を絞込むため、消泡剤の投与をしていないか、また、シリコングリースを使用している箇所があるかについてご確認下さい。【】を示す粘度、水分、全酸価、IRの各データは良好の範囲にあることから、この油は継続使用可能と判断します。【採油について】上述しましたように、今回の採油は停止中の採油であるため、運転中の採油に比較して汚染度は高目に出ている可能性があります。採油は、粒子の沈降の影響を少なくすることが重要であり、そのため油中粒子が均一な分散状態で実施されることを併せて推奨します。
報告№109-09136 報告№112-00747 | 分析№109-001160 分析№112-003380 | 112-003380 | 油の劣化は確認されていないものの、重量汚染度が.mg/mlと高いことから、以下の対策を推奨します。対象設備は継続使用可能な状態にあると判断します。但し、シリンダ内面のクロムメッキの摩耗が確認されたことから、将来的な摩耗進行の有無を確認するためにも傾向監視を継続することが有効です。TS-の投与と濾過発生しているスラッジの影響で、バルブ類の動作障害やフィルタおよびストレーナの目詰まりが発生することが懸念されるため、スラッジを無害化する当社製清浄分散剤TS-の投与と濾過を推奨します。シリンダ内面の点検と採油箇所の検討SOAPの結果、前回に比較してクロム濃度はからppmに増加していることがわかりました。本設備は、シリンダ内面にクロムメッキが施されていることから、検出されたクロムはシリンダ内面の摩耗により発生したと考えられます。設備の情報が不明な部分がありますが、シリンダ直径をmm、ストローク幅をmmと仮定してメッキ部分の平均的な摩耗深さを求めたところμmが摩耗していると推定されました。メッキの厚さが計算により求めた摩耗深さより小さい場合、既にメッキが摩耗している可能性が考えられました。仮定した数値が間違っていなければ、メッキ部分は摩耗している可能性があることから、シリンダ内面の点検を推奨します。尚、今後分析を実施する場合、シリンダポートの両側から採油を実施し、ポートのどちら側が摩耗しているかを確認することを併せて推奨します。定期的な分析今後懸念される摩耗の進行を監視するため、定期的に分析を実施することを推奨します。フェログラフィーおよびSOAP/D-SOAPの結果から総合的に判断した結果、対処設備は健全であり、継続使用可能と評価できますが、引続き設備の機能が保持されていることを確認するためにも、潤滑油診断による傾向管理が有用と考えます。フェログラフィー【定量分析：Is値】Is値は異常摩耗の早期発見パラメータのつで、摩耗粒子を定量化するために用います。Is値は前回のの乗からマイナス乗に低下し、低い値でした。フェログラフィー【定性分析：摩耗粒子および摩耗形態観察】分析結果から観察された全ての粒子量は少でした。Iカップリング発光分光分析【SOAP/D-SOAP】検出された金属元素から発生箇所を推定すると、以下の通りでした。鉄、銅、クロム、ニッケル・シリンダ内壁、ポンプ内部等リン、亜鉛・添加剤カルシウム、バリウム、ナトリウム・外部混入異物クロムメッキの摩耗深さSOAPの結果、前回に比較してクロムがからppmに増加していました。シリンダ内面にクロムメッキをしていることから、シリンダ内面の摩耗によるものと考えられます。メッキの膜厚は、～μm以上であり、用途に応じて膜厚が選定されます。今回の分析結果からメッキの摩耗深さを求めました。情報が不明な部分がありますので、シリンダ直径をmm、ストローク幅をmmと仮定しました。その結果、メッキ部分の平均的な摩耗深さは、μmと推定されました。メッキの膜厚が最も少ないμmであった場合、既にメッキが摩耗している可能性が考えられます。銅を使用した箇所の溶出・摩耗SOAPの結果、前回同様に銅がppm検出されたことから、銅を使用した箇所の溶出・摩耗が発生していると推定されます。亜鉛系添加剤を使用している潤滑油で銅が検出される場合、潤滑系統内でこれらの金属が亜鉛系添加剤の影響により溶出することが知られています。今回の検出は、この溶出と摩耗との双方によるものと考えられます。今後、別紙鉱油の酸化に対する金属触媒の影響に示すように濃度の増加に伴い酸化速度が速まる可能性があります。計数汚染度は管理限界値以下であるものの、重量汚染度は.mg/mlと当社推奨の管理限界値を超えていました。D-SOAPで油の添加剤成分であるリン、亜鉛が検出され、フィルタ表面の異物観察で表面が茶褐色で、粘ちょう物、砂等が観察されたことから、汚染度が高い要因は、摩耗とスラッジ、そして外部混入異物の影響と思われます。粘度、水分、酸価、IRの各データは、前回同様に良好でした。
報告№109-09094 報告№110-00147 | 分析№109-000907 分析№110-000563 | 110-000563 | は良好と判断します。尚、RBOTがminと新油値のminに比較してmin減少していました。このまま継続使用した場合、この減少傾向から限界値に到達するのは、別紙図RBOTの減少傾向に示すように年月と推定されました。残りの継続使用期間は、約ヶ月であると予測されます。潤滑油は継続使用可能な状態にありますが、残りの継続使用期間が約ヶ月と次回定検からヶ月後に更油が必要になりますが、安全をみて更油を推奨します。≪状態監視とパラメータ≫分析の目的および各分析のパラメータは以下の通りです。特性低下目的：油の分析結果から、や劣化傾向ならびに添加剤の消耗程度、残存寿命などを確認する。粘度JISK全酸価JISK赤外線吸収スペクトルJISK酸化安定度試験JISK汚染目的：油の分析結果から、砂塵あるいは水・異種油などによるや、異物混入の有無を確認する。水分JISK計数汚染度JISB重量汚染度JISB光学顕微鏡観察摩耗目的：油中の摩耗粒子を分析する事により、回転・摺動部の潤滑状態、摩耗劣化の程度、余寿命などを解析する。摩耗診断電子顕微鏡観察JISKX線マイクロアナリシス油中金属濃度）JISK≪分析結果≫特性低下粘度：良好粘度値mm/sの新油値mm/sに対する変化率は+％であり、当社推奨の管理限界値±％以内に留まっています。全酸価：良好全酸価.mgKOH/gは新油値の.mgKOH/gに比較し高くはあるものの、有機物・有機化合物試験の結果で油劣化の兆候を示すカルボン酸の吸収が見られないことから問題は無いと判断します。赤外線吸収スペクトル：良好酸化安定度試験：良好酸化安定度試験の結果、数値minは当社推奨の管理限界値min以上に留まっており、現時点での使用は可能と判断します。汚染水分：良好水分値ppmは当社推奨の管理限界値以内に留まっています。計数汚染度：今回は実施していません。重量汚染度：今回は実施していません。光学顕微鏡観察：今回は実施していません。摩耗摩耗診断電子顕微鏡観察・X線マイクロアナリシス：今回は実施していません。油中金属濃度：今回は実施していません。
報告№104-0145 | 分析№104-01220 | 104-01220 | 本トライボ診断は、潤滑油を分析し、分析結果から潤滑および汚染状態を評価することを目的としました。潤滑潤滑を評価するため、粘度、水分、全酸価、IR、RBOTを実施しました。その結果、各分析データは全て良好であり、本試料油は使用可能な状態にあると判断します。潤滑潤滑を評価するため、計数汚染度、重量汚染度、光学顕微鏡写真を実施しました。その結果、各分析データは当社推奨の管理限界値内にあり、本試料油使用可能な汚染状態であると判断します。
報告№111-00058 報告№111-00058 | 分析№111-000332 分析№111-000332 | 111-000332 | は良好と判断します。尚、RBOTがminと新油値のminに比較してmin減少していました。このまま継続使用した場合、この減少傾向から限界値に到達するのは、別紙図RBOTの減少傾向に示すように年月と推定されました。残りの継続使用期間は、約年であると予測されます。潤滑油は継続使用可能な状態にあると判断します。≪状態監視とパラメータ≫分析の目的および各分析のパラメータは以下の通りです。特性低下目的：油の分析結果から、や劣化傾向ならびに添加剤の消耗程度、残存寿命などを確認する。粘度JISK全酸価JISK赤外線吸収スペクトルJISK酸化安定度試験JISK汚染目的：油の分析結果から、砂塵あるいは水・異種油などによるや、異物混入の有無を確認する。水分JISK計数汚染度JISB重量汚染度JISB光学顕微鏡観察摩耗目的：油中の摩耗粒子を分析する事により、回転・摺動部の潤滑状態、摩耗劣化の程度、余寿命などを解析する。摩耗診断電子顕微鏡観察JISKX線マイクロアナリシス油中金属濃度JISK≪分析結果≫特性低下粘度：良好粘度値mm/sの新油値mm/sに対する変化率は+％であり、当社推奨の管理限界値±％以内に留まっています。全酸価：良好全酸価.mgKOH/gは新油値の.mgKOH/g以内にあることから、問題は無いと判断します。赤外線吸収スペクトル：良好酸化安定度試験：良好酸化安定度試験の結果、数値minは当社推奨の管理限界値min以上に留まっており、現時点での使用は可能と判断します。汚染水分：良好水分値ppmは当社推奨の管理限界値以内に留まっています。計数汚染度：今回は実施していません。重量汚染度：今回は実施していません。光学顕微鏡観察：今回は実施していません。摩耗摩耗診断電子顕微鏡観察・X線マイクロアナリシス：今回は実施していません。油中金属濃度：今回は実施していません。
報告№109-09136 報告№112-00664 | 分析№109-001160 分析№112-003060 | 112-003060 | 分析の結果、油の劣化は確認されず、汚染度も良好な範囲にあることから、継続使用可能な状態にあると判断します。軸受分析の結果、軸受は継続使用可能な状態にあると判断します。但し、将来的な摩耗進行の有無を確認するためにも傾向監視を継続することが有効です。定期的な分析今後懸念される疲労摩耗の進行を監視するため、定期的に分析を実施することを推奨します。はフェログラフィーおよびSOAP/D-SOAPの結果から総合的に判断した結果、継続使用は可能ですが、機器の機能を保持するためにも傾向管理が有用と考えます。フェログラフィー【定量分析：Is値】Is値は異常摩耗の早期発見パラメータのつで、摩耗粒子を定量化するために用います。今回のIs値はの乗と低い値でした。フェログラフィー【定性分析：摩耗粒子および摩耗形態観察】分析結果から比較的多く観察された摩耗粒子は、以下の通りでした。疲労摩耗粒子・繰返し応力を受けて発生。フリクションポリマ・局部的に高圧・高温となる場合に発生。Iカップリング発光分光分析【SOAP／D-SOAP】検出された金属元素から発生箇所を推定すると、以下の通りでした。鉄・軸受等リン、カルシウム、ナトリウム・外部混入異物計数汚染度、重量汚染度は共に良好でした。粘度、水分、酸価、IR、RBOTの各データは良好でした。尚、別紙RBOTの減少傾向から油の余寿命を求めた結果、本試料は直近の更油から起算して稼働日数が年月まで使用可能であることが分かりました。
報告№109-09136 報告№112-00597 | 分析№109-001160 分析№112-002512 | 112-002512_date130221 | 分析の結果、本試料および汚染状態は全て良好な範囲にあり、継続使用可能な状態にあると判断します。但し、酸化安定度が低下していることから、以下の対策を推奨します。更油今後、酸化防止剤が減少したことで、基油の劣化に進展することが懸念されます。使用可能期間が約ヶ月であり、運転期間のヶ月を下回っていることから、更油を推奨します。粘度、酸価、有機物・有機化合物の各データは良好でした。酸化安定度酸化安定度試験の結果、minと当社推奨の管理限界値以上にあるものの、低い値でした。今後、酸化防止剤が減少することで、基油の劣化に進展することが懸念されます。尚、別紙酸化安定度の減少傾向から油の余寿命を求めた結果、今回の採油日からの使用可能期間は約ヶ月であることが分かります。水分濃度は、継続使用可能な範囲にありました。
報告№104-0264 報告№104-0264 | 分析№104-01992 分析№104-01992 | 104-01992 | 分析の結果、軸受の摩耗が確認されましたが、現在のところ継続使用可能な状態にあると判断できます。摩耗程度を評価するため、油量、軸受サイズ、回転数、濾過システムの有無について諸元のご提供をお願い致します。尚、SOAPの結果、新日石タービンに含まれていないバリウムが検出されていることから、油名が間違っているか、異種油が混入した可能性があり、診断に影響する可能性がありますので、再確認の上、状況をお知らせ下さい。は良好と判断します。粘度は良好と判断します。粘度はmm/sと新油値mm/sに比較して、粘度変化率は-％で、当社推奨の管理限界値である±％以内にあり、良好と判断します。水分は良好と判断します。水分は.ppmと当社推奨の管理限界値の以下であり、良好と判断します。全酸価は良好と判断します。全酸価は.mgKOH/gと新油値.mgKOH/gに比較して変化はなく、良好と判断します。IRの結果、良好と判断します。IRの結果、油劣化の兆候を示すカルボン酸の吸収が確認されていないことから、良好と判断します。は良好と判断します。計数汚染度は良好と判断します。計数汚染度はNAS級と当社推奨の管理限界値のNAS級以内であり、良好と判断します。重量汚染度は良好と判断します。重量汚染度は.mg/mlと当社推奨の管理限界値のmg/ml以内であり、良好と判断します。機器の潤滑状態軸受の摩耗が確認されましたが、現在のところ継続使用可能な状態にあると判断できます。摩耗程度を評価するため、油量、軸受サイズ、回転数、濾過システムの有無について諸元のご提供をお願い致します。SOAPの結果、油の添加剤成分であるバリウムが検出されました。SOAPの結果、油の添加剤成分であるバリウムがppm検出されました。D－SOAPの結果、軸受の摩耗を示す錫が検出されました。鉄、銅が共に、軸受の摩耗を示す錫が、油の添加剤成分であるバリウムが、外部から混入したカルシウムが、ナトリウムが検出されました。フェログラフィーの結果は良好です。異常摩耗の早期発見パラメータであるフェログラフィーのIs値が、.と良好の範囲にあり、潤滑状態は良好と判断します。
報告№106-4578 報告№106-4578 先般、トライボ診断を実施した○○１５号の報告でも診断したように、潤滑油の摩耗粒子は「インラインフィルター」に捕捉され、異常な摩耗状態が発生したとしても正常な潤滑状態にあると「誤認」してしまう可能性があります。 | 分析№106-02452 分析№106-02452 | 106-02452 | トライボ診断の結果、泡立ち試験を除く項目は良好でした。泡立ち試験の結果は、一般的には消泡性能が低くいと判断できる値の-ですが、新油値の-と同レベルにあったため、正常と判断できました。潤滑状態指数はのマイナス乗と濾過設備のない機器であれば良好な潤滑状態にあると判断できますが、摩耗粒子の形態観察の結果でμmサイズのやや大型の摩耗粒子が観察されました。フィルタの捕捉の影響による誤認を避けるため、今後の診断に当たっては、これまでの採油箇所に加え、インラインフィルタやオフラインフィルタの捕捉物も分析し、その結果から潤滑状態を評価することを推奨します。尚、フィルタ捕捉物の分析を実施する際には、フィルタ流量、フィルタ使用時間、主機稼働時間などの追加情報が必要です。泡立ち試験の結果、消泡性能が低いと判断できる値であるものの、新油と同レベルにあった。粘度は良好。粘度は.mm/sと新油値mm/sに比較して、粘度変化率は-％で、当社推奨の管理限界値である±％以内にあり、良好と判断する。粘度は.mm/sでした。粘度は.mm/sでした。粘度指数はでした。粘度指数はでした。泡立ち試験は-でした。泡立ち試験は-と新油と同レベルにあり、消泡性能が新油と同レベルにあることが確認された。水分は良好。水分はppmと当社推奨の管理限界値の以下であり、良好と判断する。全酸価は良好。全酸価はmgKOH/gと新油値mgKOH/g以内であり、良好と判断する。機器の潤滑状態精密な濾過設備がない機器であれば、潤滑状態指数は正常の範囲にあると判断する。潤滑状態指数は正常の範囲にあると判断する。異常摩耗の早期発見パラメータである潤滑状態指数が.と、精密な濾過設備がない機器であれば、潤滑状態指数は正常の範囲にあると判断する。
報告№109-09136 報告№110-00177 | 分析№109-001160 分析№110-000699 | 110-000699 | ・摩耗状態前回に比較してSOAP／D－SOAPの結果、鉄およびモリブデン濃度に大きな変化はなく、異常摩耗の早期発見パラメータであるフェログラフィーのIs値がのマイナス乗と良好でした。・汚染度前回に比較して計数汚染度はNAS級からNAS級にランク減少し、良好でした。・前回同様に粘度、水分、全酸価、IR、RBOTの各データは良好でした。潤滑油および軸受は継続使用可能な状態にあると判断します。
報告№109-09136 報告№112-00541 | 分析№109-001160 分析№112-002243 | 112-002243 | グリースグリースはちょう度の上昇が確認され、IRで新グリースと使用グリースのスペクトルパターンは一致していない箇所が確認されたことから、以下の対策を推奨します。軸受は継続使用可能な状態にあると判断します。但し、将来的な摩耗進行の有無を確認するためにも傾向監視を継続することが有効です。異種グリースの混入およびグリース名の確認分析データから新グリースと一致しないデータが確認されたことから、異種グリースの混入またはグリース名が違っている可能性があります。グリースは設備の条件にあった適正な性能のものを使用することが重要であるため、異種グリースの混入の有無、グリース名を再確認することを推奨します。グリースの交換ちょう度の上昇がみられ、グリースが軟化していることが確認されました。今後、グリースの漏洩や油膜切れの発生が懸念されるため、グリースの交換を推奨します。定期的な分析定期的に分析を実施することにより、データの変化から異常の兆候を早期に発見することが可能となります。また、今回は対象設備の初回分析であるため、あと最低でも回分析を実施し、分析データの変化を確認することを推奨します。尚、分析結果からSOAP-Tの鉄濃度が比較的高く、摩耗の進行が懸念されるため、出来るだけ早めに回目の分析を実施することを推奨します。はフェログラフィーおよびSOAP-Tの結果から総合的に判断した結果、継続使用は可能ですが、機器の機能を保持するためにも傾向管理が有用と考えます。フェログラフィー【定性分析：摩耗粒子および摩耗形態観察】分析結果から観察された粒子は、以下の通りでした。正常な摩耗粒子・潤滑状態が正常なマイルド摩耗により発生。Iカップリング発光分光分析【SOAP-T】検出された金属元素から発生箇所を推定すると、以下の通りでした。鉄、アンチモン、ニッケル、錫・軸受等鉛、リン、亜鉛、カルシウム、アルミニウム、ナトリウム、マグネシウム・添加剤、増ちょう剤鉄以外に、アンチモン、錫が比較的高い値でした。これらの元素が含まれている材質は、一般に、すべり軸受に使用されるホワイトメタルがありますが、本軸受は転がり軸受であり、図面で確認したところホワイトメタルを使用している箇所は確認されませんでした。その他に錫を使用している箇所として考えられるのは、転がり軸受の保持器が考えられます。保持器には、鋼板SリンCC、銅合金、アルミ合金、樹脂などを使用することがあります。この中で、錫が含まれているのはアルミ合金が該当しますが、グリース分析の結果から検出されたアルミニウム濃度が低すぎることから、検出された元素は、保持器が摩耗したものである可能性は低いと考えられました。尚、アンチモンは、未使用グリースから高濃度で検出されていることから、グリースの添加剤として最初から入っているものと思われます。グリースは流動性が低く、新グリースを補給しても油槽内にある全てのグリースが入れ替わることは困難であることから、今回使用されているグリースに入っていない成分が検出された要因は、以前使用していたグリースに含まれていた金属成分が、今回の使用グリースと混合して検出されたと推定されます。グリースのちょう度は当社推奨の管理限界値を超え、IRで新グリースと使用グリースのスペクトルパターンは一致していない箇所が確認されました。ちょう度ちょう度は、と当社推奨の管理上限値のより高くなっており、グリースが軟化していることが分かりました。軟化したグリースを使用した場合、グリースの漏洩や軸受等で油膜切れが発生することが懸念されます。滴点滴点は、と新グリース値に比較して低いものの、良好と判断します。酸価は、mgKOH/gと新グリース値mgKOH/g以下であり、良好と判断します。水分は、ppmと新グリース値ppm以下であり、良好と判断します。IRIRチャートの結果、新グリースと使用グリースのスペクトルパターンは一致していない箇所が確認されました。
報告№107-4545 報告№109-09404 | 分析№107-02185 分析№109-002638 | 109-002638 | トライボ診断の結果、粘度を除く項目は良好でした。粘度は、新油値のmm/sに比較し変化率が-％のmm/sとなっており、当社推奨の管理限界値である±％以内にあるものの、低下していました。粘度低下の要因のひとつとなる異種油の混入や劣化がIRで確認できなかったことから、今回の粘度低下は、潤滑油の製造ロットによる差異、または、潤滑油の分子がせん断作用を受けて低下したことなどが考えられます。尚、前回に比較して全酸価の上昇が確認されていないため、現在のところ本試料油は継続使用可能な状態にありますが、粘度低下は、シール部からの漏れ量の増加や、油膜形成に影響し摩耗の促進につながりやすくなることから、定期的な分析により粘度の低下および油の劣化の進行状況を確認することを推奨します。粘度が当社推奨の管理限界値内にあるものの、低下していました。粘度粘度はmm/sと新油値mm/sに比較して、粘度変化率は-％で、当社推奨の管理限界値である±％以内にあるものの、低下していました。粘度粘度はmm/sでした。粘度指数粘度指数はでした。水分はppmと当社推奨の管理限界値の以下であり、良好と判断します。全酸価全酸価は.mgKOH/gと新油値.mgKOH/gに比較して高いものの、IRの結果で油劣化の兆候を示すカルボン酸の吸収が確認されていないことから、良好と判断します。
報告№108-0387 報告№109-09073 | 分析№108-02609 分析№109-000687 | 109-000687 | 軸受の潤滑状態および摩耗試験を実施し、前回データと照合した結果、油中摩耗粒子に変化がないことが確認されています。油中の粒子濃度は、油膜破断による発生や、油槽内などでの沈降が均衡したところで一定、いわゆる平衡状態になりますが、このバランスが崩れると増加する場合と減少する場合とに分かれます。増加した場合は、発生と減少の均衡が崩れ、摩耗の発生や外部混入が始まったことを示し、またこれとは反対に、減少した場合は発生量が減少しているか、或いは、減少量が大きくなっていることを示し、特に減少は、汚染状態や潤滑状態が良好であることを示唆しています。本軸受では、油中の粒子が減少する要因となるフィルタ類は設置されておらず、濾過による減少は考えられませんので、油中の摩耗粒子に変化がなかったのは、摩耗粒子の発生が極微量で、油槽内部での沈降があったためと考えられます。以上のことから、本軸受は摩耗の進行がほとんどなく、潤滑状態は安定した状態にあったものと判断します。これらのことは、前回に比較して、計数汚染度は等級に変化はなく、SOAP／D-SOAPの鉄および錫濃度に変化がないこと異常摩耗の早期発見パラメータであるフェログラフィーのIs値がのマイナス乗と良好の範囲にあること以上のことから判断しています。
報告№107-4545 報告№109-09156 | 分析№107-02185 分析№109-001315 | 109-001315 | トライボ診断の結果、全てのデータが良好であることから、この油は継続使用可能と判断します。は良好と判断します。粘度は良好。粘度は.mm/sと新油値mm/sに比較して、粘度変化率は-.％で、当社推奨の管理限界値である±％以内にあり、良好と判断します。粘度はmm/sとなっています。粘度はmm/sとなっています。粘度指数はとなっています。粘度指数はとなっています。水分は良好。水分はppmと当社推奨の管理限界値の以下であり、良好と判断します。全酸価は良好。全酸価は.mgKOH/gと新油値.mgKOH/gに比較して高いものの、IRの結果で油劣化の兆候を示すカルボン酸の吸収が確認されていないことから、良好と判断します。
報告№108-8020 報告№108-8020 | 分析№108-03253 分析№108-03253 | 108-03253 | 分析の結果、観察された摩耗粒子は、異物の噛み込みなどで発生する切削粒子と局部的な油膜切れにより発生したシビア粒子でしたが、異常摩耗の早期発見パラメータであるIs値が混合潤滑の極初期段階を示すの乗であったことから潤滑状態は健全であることが判り、継続使用は可能と判断します。但し、観察された摩耗形態が切削摩耗と凝着摩耗であり、今後の摩耗進行には注意が必要であり、可能であれば、運転再開後に再度分析を実施し、摩耗の進行状況を確認されることを推奨します。一方、潤滑油の基本特性を示す粘度、および特性低下を知るパラメータである全酸価、有機物・有機化合物、酸化安定度の各データが良好の範囲にあることから、この油は継続使用可能と判断します。特性低下全ての項目が良好な範囲にあったことから特性低下は認められず良好と判断します。粘度は良好と判断します。粘度はmm/sと新油値.mm/sに比較して、粘度変化率は-％で、当社推奨の管理限界値である±％以内にあり、良好と判断します。全酸価は良好と判断します。全酸価は.mgKOH/gと新油値.mgKOH/gに比較して高い値であるものの、有機物・有機化合物で油劣化の兆候を示すカルボン酸の吸収が確認されていないことから、良好と判断します。有機物・有機化合物の結果、良好と判断します。有機物・有機化合物の結果、油劣化の兆候を示すカルボン酸の吸収が確認されていないことから、良好と判断します。酸化安定度の結果、良好と判断します。酸化安定度はminと当社推奨の管理限界値のmin以上であり、良好と判断します。色相は良好と判断します。色相はLと新油値のLに比較して大きな変化はなく、良好と判断します。汚染は良好と判断します。水分は良好と判断します。水分は.ppmと当社推奨の管理限界値の以下であり、良好と判断します。汚染粒子数は良好と判断します。汚染粒子数はNAS級と当社推奨の管理限界値のNAS級以内にあり、良好と判断します。汚染物重量はmg/mlとなっています。汚染物重量はmg/mlとなっています。摩耗摩耗粒子の結果、異物の噛み込みなどで発生する切削粒子と局部的な油膜切れにより発生したシビア粒子が観察されています。摩耗粒子の結果、切削粒子とシビア粒子が確認されています。異常摩耗の早期発見パラメータであるフェログラフィーのIs値がの乗と良好の範囲にあるものの、摩耗粒子の形態観察の結果、異物の噛み込みなどで発生する切削粒子と局部的な油膜切れにより発生したシビア粒子が確認されています。金属濃度SOAPの結果、銅が検出されています。金属濃度SOAPの結果、銅、ニッケル、油の添加剤成分であるリン、外部から混入したと思われる亜鉛、アルミニウムが検出されています。金属濃度酸溶解法の結果、鉄および銅が検出されています。金属濃度酸溶解法の結果、鉄、銅、油の添加剤成分であるリン、外部から混入したと思われる亜鉛、カルシウム、バリウム、アルミニウム、ナトリウムが検出されています。
報告№106-0227 報告№106-0331 | 分析№106-01279 分析№106-01739 | 106-01739 | 濾過前の試料油を分析した結果、計数汚染度が前回NAS級から、今回NAS級に約年ヶ月でランク上昇しました。摩耗粒子形態観察及びフィルタ写真の結果、鉄錆、砂が観察されているため、汚染度が上昇した要因は、外部から混入した異物によるものと考えられます。但し、潤滑異常の早期発見パラメータである摩耗過酷度を示すIs値がの乗と非常に良好の範囲にあることから、潤滑状態は良好な状態にあると判断します。尚、汚染度が上昇した原因のひとつに、今回の採油箇所が前年度の油槽排油口とは違い、油面計排油口と汚染粒子が堆積しやすい箇所であったことも考えられます。今後、今回と同じ油面計排油口から実施する場合は、採油前に十分な排油が必要です。排油量は、構造により検討が必要ですが、通常では油面計配管内油量の～倍程度を推奨しております。
報告№109-09136 | 分析№109-001160 | 113-000676 | 潤滑油および軸受は継続使用可能な状態にあると判断します。但し、RBOTの減少が確認されたことから、以下の対策を推奨します。再分析今後、酸化防止剤が急激に減少し、基油の劣化に進展することが懸念されるため、ヶ月後に再分析を実施し、酸化防止剤の残存量を確認することを推奨します。前回に比較してSOAP/D-SOAPの結果で、鉄および錫濃度に大きな変化はありませんでした。Is値は異常摩耗の早期発見パラメータのつで、摩耗粒子を定量化するために用います。前回に比較してIs値はのマイナス乗からマイナス乗と良好の範囲にあり、潤滑状態は正常と判断できます。前回同様に計数汚染度はNAS級からNAS級にランク上昇し、当社推奨の管理限界値以下であるものの、やや高い値でした。フィルタ表面の異物観察で表面が茶褐色であり、金属片、粘ちょう物、鉄錆、砂等が観察されたことから、汚染度が高い要因は、摩耗とスラッジ、そして外部混入異物の影響と思われます。．前回同様に粘度、水分、全酸価、IRの各データは良好でした。RBOT前回に比較してRBOTがminからminにmin減少していました。別紙RBOTの減少傾向から油の余寿命を求めた結果、本試料は直近の更油から起算して年月まで使用可能であることが分かります。限界到達予測日まで期間がありますが、今後、酸化防止剤が急激に減少して基油の劣化に進展することが懸念されます。
報告№109-09136 報告№111-00707 | 分析№109-001160 分析№111-003562 | 111-003562 | 潤滑油および軸受は継続使用可能な状態にあると判断できますが、水車修理後の初期値としては油中の汚染度が高すぎることが判りました。そのため、以下の対策を推奨します。濾過油中の汚染度が高く、観察された異物等が軸受摺動面に噛み込み、初期の汚染度により汚染が摩耗を進行させることがあることから、可能であれば濾過を推奨します。再分析今回の分析により汚染度は管理基準値内にあるもののやや高いことが分かったことから、再分析により軸受の摩耗状況を確認することを推奨します。再分析は、夏季の負荷期前を推奨します。フェログラフィー異常摩耗の早期発見パラメータとして摩耗粒子を定量化して評価するフェログラフィーのIs値は、潤滑状態が正常なの乗でした。摩耗粒子の形態で比較的多く観察された粒子は、潤滑状態が正常な場合に発生する摩耗粒子局部的に高圧・高温となる場合に発生するフリクションポリマ外部から混入したと思われる鉄錆、砂等でした。これらの摩耗粒子が観察された場合、潤滑部で発生している摩耗形態は、正常なマイルド摩耗であり、そして局部的ではあるものの高圧・高温の箇所が発生していることも分かります。フリクションポリマは、潤滑油が摺動面に押し込められ高圧状態になると同時に、圧縮熱により高温状態になった結果、基油自身が重合反応を起こし生成することが知られています。そのため、高圧高温状態の解消がなされなければ、潤滑油の劣化が進行し、粘度上昇に因る潤滑異常に進展する場合があります。Iカップリング発光分光分析供試の潤滑油を分析した結果、検出された金属元素は、SOAPの結果表に示すように、鉄、亜鉛、カルシウム、バリウム、ナトリウムでした。検出されたこれらの金属元素から発生箇所を推定すると鉄・軸受等バリウム・オイル添加剤亜鉛、カルシウム、ナトリウム・外部混入異物であると思われます。このうち、機械部品が摩耗したと思われる元素はのグループです。計数汚染度は管理限界値内にあるものの、やや高い値でした。フィルタ表面の異物観察で鉄錆、砂等が観察されたことから、汚染度が高い要因は、摩耗と外部混入異物の影響と思われます。IR、RBOTの各データは良好でした。
報告№109-09136 報告№114-00207 | 分析№109-001160 分析№114-000663 | 114-000663 | 分析の結果、は良好の範囲にあるものの、計数汚染度はNAS級、重量汚染度はmg/mlと共に当社推奨の管理限界値に到達しています。フィルタグラムで金属片、鉄錆、砂等が観察されていることから、汚染度が高い要因は、摩耗と外部混入異物の影響と思われます。今後、油中の汚染物が軸受軌道面に噛み込み摩耗が進行することが懸念されるため、注意が必要です。軸受は継続使用可能な状態にあると判断します。但し、異常摩耗の早期発見パラメータであるフェログラフィーのIs値がレベルとやや高く、摩耗粒子の形態観察で繰返し応力を受けて発生する疲労摩耗粒子が比較的多く観察されています。また、SOAP-Tで鉄がppm検出されています。軸受軌道面はやや厳しい摩耗状態であることから、以下の対策を推奨します。定期的な分析疲労摩耗の進行を監視するため、定期的に分析を実施し、摩耗の進行状況を確認することを推奨します。分析周期は、当面はヶ月に度程度とし、摩耗の進展状況に異常がなければ、年に度程度に延伸化して管理されることを提案いたします。最適な採油方法本試料油は、機器停止中に給排油管から採油されているため、別紙油中粒子の沈降の影響に示すように、油中粒子が油槽底部に沈降し、分析データが高濃度に出ている可能性があります。正確なデータによる診断を行うためにも、今後の採油は、極力運転中もしくは停止直後の油槽中層部から実施されることを推奨します。
報告№109-09136 報告№111-00381 | 分析№109-001160 分析№111-001816 | 111-001816 | グリースおよび軸受は継続使用可能な状態にあり、保守サイクルおよび手法は問題ないと判断します。なお、今後は摩耗の進行状況を把握しながら管理するため、以下のことを推奨します。凝着摩耗の進行を監視するため、定期的に分析を実施し、摩耗の進行状況を確認することを推奨します。フェログラフィー摩耗粒子の形態で比較的多く観察された粒子は、潤滑状態が正常な場合に発生する摩耗粒子、金属接触が厳しく、且つ、摩擦熱が高い場合に発生する黒錆でした。これらの摩耗粒子が観察された場合、潤滑部で発生している摩耗形態は、正常なマイルド摩耗と潤滑状態がやや厳しい凝着摩耗であることが分かります。電子顕微鏡・X線マイクロアナリシス観察された粒子をSEM・XMAで詳細に分析した結果、粒子には鉄、クロム、マンガンが比較的多く含まれており、成分割合から粒子は主にベアリングから発生していると推定できました。Iカップリング発光分光分析供試グリースを分析した結果、検出された金属元素は、SOAP-Tの結果表に示すように、鉄、鉛、銅、アンチモン、錫、リン、亜鉛、カルシウム、バリウム、アルミニウム、ナトリウム、マグネシウムでした。これらの検出された金属元素から発生箇所を推定すると鉄、鉛、銅、アンチモン、錫・軸受等リン、亜鉛、バリウム・グリース添加剤カルシウム、アルミニウム、ナトリウム・増ちょう剤マグネシウム・外部混入異物であると思われます。このうち、機械部品が摩耗したと思われる元素はのグループです。グリースの物理的性状IRの結果、新グリースのIRスペクトルと一致しない箇所が確認されました。異種グリースの混入またはグリース名の誤りなどが考えられます。
報告№108-7005 報告№108-7005 | 分析№108-01653 分析№108-01653 | 108-01653 | 今回の採油は、対象設備の停止中にドレンプラグから実施しているため、油循環中に採油した場合に比較し、油中粒子の沈降の影響を受け、分析データが高濃度に出る可能性があります。今回の分析は以上のことを踏まえて結果を検討しました。分析の結果、計数汚染度がNAS級とやや高い値でした。粒子分布を見ると～μmの粒子が多いことが分かりました。摩耗粒子の形態観察でこのサイズの摩耗粒子等が観察されていないことから、～μmサイズの粒子は摩耗粒子ではなく、採油時の廃油量が不足しドレンプラグ配管内の金属粒子以外の異物が混入したか、或いは、外部から混入した異物の可能性があると考えられました。一方、RBOTがminと新油値のminからmin減少していました。また、全酸価が.mgKOH/gと新油値.mgKOH/gに比較して高く、IRの結果で異種油の混入または油劣化の進行が確認されました。これらの結果、安全をみて更油を実施することを推奨します。上述しましたように今回の採油は対象設備の停止中の採油であるため、対象設備の運転中の採油に比較して汚染度は高目に出ている可能性があります。可能であれば、機器運転再開後時間以上経過した時点で採油を実施し、そのデータを初期値として管理されることを推奨します。尚、採油は、粒子の沈降の影響を少なくすることが重要であり、そのため油中粒子が均一な分散状態で実施されることを併せて推奨します。全酸価およびIRの結果、異種油の混入、または、油劣化の進行があったことが確認されたため、安全をみて更油を実施することを推奨します。粘度は良好と判断します。粘度はmm/sと新油値mm/sに比較して、粘度変化率は-％で、当社推奨の管理限界値である±％以内にあり、良好と判断します。水分は良好と判断します。水分は.ppmと当社推奨の管理限界値の以下であり、良好と判断します。全酸価が高く、異種油の混入または油劣化の進行があったものと思われます。全酸価は.mgKOH/gと新油値.mgKOH/gに比較して高い値を示していました。IRの結果、～cm-にブロードな吸収が確認されており、異種油の混入または油の劣化の進行があったものと考えられます。RBOTの結果、良好と判断します。RBOTはminと当社推奨の管理限界値のmin以上であり、良好と判断します。計数汚染度はやや高い値でした。計数汚染度はやや高い値でした。計数汚染度はNAS級と当社推奨の管理限界値のNAS級以内にあるものの、やや高い値でした。機器の潤滑状態機器の潤滑状態は正常と判断します。SOAPの結果は良好です。SOAPの結果、油の添加剤成分と思われるケイ素、外部から混入したと思われるホウ素が検出されました。D－SOAPの結果は良好です。D－SOAPの結果、外部から混入したと思われるカルシウム、ナトリウムが検出されました。フェログラフィーの結果は良好です。異常摩耗の早期発見パラメータであるフェログラフィーのIs値がのマイナス乗と良好の範囲にあり、潤滑状態は正常と判断します。
報告№108-0411 報告№110-00468 | 分析№108-02744 分析№110-002113 | 110-002113 | 金属元素と濃度の分析は、試料油を以上の高温で発光させ、その光を分光器で分光し、分光によって得られた光の強度と金属固有の波長とから元素を特定するIカップリング発光分光分析法を用います。また摩耗状態は、SOAP法により求めた金属成分と濃度にフェログラフィー法による摩耗粒子分析とを加味して総合的に評価しますが、摩擦面の摩耗機構と摩耗状態の判断は摩耗粒子の形態と、異常摩耗の早期発見パラメータであるIs値により判断します。Iカップリング発光分光分析供試のタービン油を分析した結果、SOAP／D－SOAPで鉄、銅、クロム、カルシウム、アルミニウム、ケイ素が検出されました。これらの検出された金属元素から発生箇所を推定すると鉄、銅、クロム・軸受等カルシウム、アルミニウム、ケイ素・外部混入異物であると思われます。このうち、機械部品が摩耗したと思われる元素はのグループです。フェログラフィー摩耗粒子分析結果から観察された粒子は、潤滑状態が正常な場合に発生する摩耗粒子異物の切削作用で発生する切削粒子金属潤滑部が局部的に油膜切れを起して発生するシビア粒子でした。潤滑状態と摩耗形態異常摩耗の早期発見パラメータとして摩耗粒子を定量化して評価するフェログラフィーのIs値は、潤滑状態が厳しいの乗となっていました。潤滑部では、正常なマイルド摩耗、異物による切削摩耗、そしてやや厳しい摩耗形態の凝着摩耗が発生していることが分かりました。摩耗形態の中でも切削摩耗は、摩耗進行速度が速い形態であることから管理には注意が必要です。転がり軸受で切削摩耗が発生している場合、軸受の寿命は分の程度に低下することが知られています。また、切削摩耗の発生原因となる混入異物が残留している場合、この異物により切削摩耗が継続して発生する可能性があります。計数汚染度はやや高い値でした。フィルタ表面の異物観察で金属片、鉄錆、砂等が観察されたことから、汚染度が高い要因は、摩耗と外部混入異物の影響と思われます。粘度、全酸価、IR、RBOTの各データは良好でした。尚、別紙RBOTの減少傾向から油の余寿命を求めた結果、この減少傾向のまま継続使用した場合は、年月には限界値に到達すると推定されました。軸受および潤滑油は継続使用可能な状態にあるものの、以下の対策が必要です。摩耗の進行を監視するため、定期的に分析を実施し、摩耗の進行状況を確認することを推奨します。傾向監視のための次回採油時期は、理論的に求めると最短で約時間となります。この時間は、油中汚染物が均一になるために必要とする時間であり、この時間を経過すれば、再分析の結果から潤滑状態の傾向を確認することが可能となります。理論時間を参考に次回採油時期を検討されることを提案します。
報告№108-0387 報告№109-09069 | 分析№108-02609 分析№109-000670 | 109-000670 | 分析の結果、前回と同様に摩耗粒子の形態観察で異物の噛み込みなどで発生する切削粒子、疲労摩耗粒子がやや多く観察されたものの、SOAP／D－SOAPの鉄濃度、摩耗粒子で異常と判断するサイズの摩耗粒子は観察されていないことから、摩耗は安定していると判断します。但し、切削摩耗が転がり軸受で発生している場合、寿命が分の程度になることが知られているため、転がり軸受の摩耗状態を把握するため、定期的に分析を実施し、摩耗の進行速度を確認されることを推奨します。一方、である粘度、水分、全酸価、IRの各データは良好の範囲にあることから、この油は継続使用可能と判断します。これらのことは、異常摩耗の早期発見パラメータであるフェログラフィーのIs値がの乗と良好の範囲にあるものの、摩耗粒子の形態観察の結果、異物の噛み込みなどで発生する切削粒子、疲労摩耗粒子がやや多く観察されたことSOAP／D－SOAPの結果、鉄濃度に変化はないことである粘度、水分、全酸価、IRの各データが良好の範囲にあること以上のことから判断しています。尚、トライボ診断では、バックラッシの増加量を分析結果から計算できますので、構造が確認できる図面、ギヤの形式、歯形、モジュール、歯数、入力側の回転数、増速比、歯幅をお知らせ下さい。計算結果をご報告いたします。
報告№105-6050 報告№105-0380 | 分析№105-01529 分析№105-02534 | 105-02534 | 分析の結果、摩耗粒子の形態観察では、金属接触が厳しい場合に発生するシビア粒子と外部から混入した赤錆が多く観察されました。本試料には転がり軸受が使用されているため、今後、これらの摩耗粒子及び異物が転がり軸受軌道面に噛み込み軸受の寿命の指標となるフレーキングに進展することが懸念されます。摩耗状態の変化傾向を把握するため、ヶ月以内に再度分析を実施されることを推奨します。これらのことは、異常摩耗の早期発見パラメータであるフェログラフィーのIs値がの乗とやや高く、摩耗粒子形態観察の結果、金属接触が厳しい場合に発生するシビア粒子、外部から混入した赤錆が多く観察されたこと以上のことから判断しました。
報告№109-09136 報告№112-00304 | 分析№109-001160 分析№112-001207 | 112-001207 | 潤滑油は継続使用可能な状態にあると判断します。粘度、水分、酸価、RBOT、色相の各データは良好でした。粘度粘度はmm/sと新油値の.mm/sに比較して、粘度変化率は+％で、管理限界値である±％以内にあり、良好と判断します。水分は.ppmと管理限界値の.VOL%以下であり、良好と判断します。酸価は.mgKOH/gと管理限界値の.mgKOH/g以下にあり、良好と判断します。RBOTRBOTはminと管理限界値のmin以上であり、良好と判断します。色相はLと管理限界値の以下にあり、良好と判断します。放気性放気性は○○と管理基準値の分以下にあり、良好と判断します。
報告№109-09136 報告№113-00149 | 分析№109-001160 分析№113-000546 | 113-000546 | 減速機は継続使用可能な状態にあると判断します。但し、RBOT試験の結果で潤滑油の余寿命が年月となっていることから、更油計画が必要と判断します。RBOTの限界値には、約％の余裕があるため、分析の結果で推定された月時点で直ちに障害につながる現象は発生しませんが、早めに更油することが必要です。尚、油中の汚染度がやや高いことから、今後も引き続き定期的な分析による傾向監視を推奨します。再分析によるRBOTの減少傾向確認、または更油推定された余寿命である年月までに分析を行いRBOT減少傾向を確認するか、更油の計画をされることを推奨します。定期的な分析今後懸念される汚染度の増加および疲労摩耗の進行を監視するため、定期的に分析を実施することを推奨します。はフェログラフィーおよびSOAP-Tの結果から総合的に判断した結果、継続使用は可能ですが、今後の機器の機能を確認するためにも傾向管理が有用と考えます。フェログラフィー【定量分析：Is値】Is値は異常摩耗の早期発見パラメータのつで、摩耗程度を定量化するために用います。Is値は前回に比較しての乗から変化はなく、低い値でした。フェログラフィー【定性分析：摩耗粒子および摩耗形態観察】分析結果から観察された代表的な粒子は、以下の通りでした。疲労摩耗粒子・繰返し応力を受けて発生。フリクションポリマ・局部的に高圧・高温となる場合に発生。鉄錆等・外部から混入したと考えられます。Iカップリング発光分光分析【SOAP-T】検出された金属元素から発生箇所を推定すると、以下の通りでした。鉄、クロム、アンチモン、錫、亜鉛・ギヤ、軸受等リン、モリブデン・添加剤カルシウム、バリウム、アルミニウム、ケイ素、ナトリウム、マグネシウム・外部混入異物バックラッシ増加量による評価トライボ診断では、油中摩耗粒子濃度からバックラッシの増加量を求め、初期のバックラッシに増加量を加え、その合計を設計許容値と比較し減速機の余寿命を判断します。本減速機の構造から摩耗が進行しやすい箇所と推定されるのは、スパイラルベベルギヤとスパイラルベベルピニオンの歯面と考えられ、その部分のバックラッシ増加量を求めました。計算の結果、本減速機のSBGとSBP間のバックラッシの増加量は、時間の稼働時間で約μmとなりました。この増加量は、初期バックラッシをμmとして今回解析結果のバックラッシ増加分μmを加えてもμmとなり、良好な状態にあると考えられます。計数汚染度は前回に比較して、NAS級以上からNAS級にランク低下し、当社推奨の管理限界値以下にあるものの、やや高い値でした。SOAP-Tで油の添加剤成分であるリンが検出され、フィルタ表面の異物観察で粘ちょう物、金属片、鉄錆、砂等が観察されたことから、汚染度が高い要因は、摩耗とスラッジ、そして外部混入異物の影響と思われます。粘度、水分、酸価、IRの各データは良好でした。RBOTは、minと当社推奨の管理限界値であるmin以上であり、継続使用可能と判断できます。更油を実施した年月以降のRBOT値のデータの変化から余寿命を評価した結果、図RBOTの減少傾向に示す通り年月となりました。但し、年月以降から、RBOTの減少が早くなっており、図RBOTの減少傾向に示すように、年月以降のRBOT値のデータの変化から計算された余寿命は年月となりました。本試料油の添加剤は、一般にタービン油に比較して極圧添加剤や摩耗防止剤などの影響で、RBOTの試験結果が変動する傾向があります。そのため、ギヤ油の余寿命の評価を行うためには、RBOTの結果に加え、粘度、酸価、IRなどのデータを総合的に判断することが必要です。今回の分析結果からは、全てのデータは良好でしたが、余寿命が短いと推定されることから、年月までに分析を行い、RBOT減少傾向を確認するか、更油の計画が必要と判断します。
報告№101-0298 | 分析№101-02880 | 101-02880 | 分析の結果、全てのデータが良好であることから、この油は継続使用可能と判断します。一方、計数汚染度がNAS級と通常では見られない程、清浄でした。この場合、油濾過機が設置されている場合があり、このことを考慮して解析する必要があります。解析を進めるためには、油濾過機の入口と出口から採油を実施し、正確な濾過効率を元に摩耗の進行状況を確認されることを推奨します。また、油濾過機の濾過流量も解析に必要ですので、ご提供ください。尚、蒸気乳化度が秒と新油値秒に比較して倍になっていました。これは、RBOTがminと新油値minの％に低下していることから、油の劣化の進行によるためと考えられました。但し、蒸気乳化度はスチームタービンの潤滑油のように外部から蒸気が混入してくる場合に使用されているタービン油の評価に使用します。水車発電機の場合、スチームタービンのように外部から蒸気が混入してくることはありません。又、水車発電機の潤滑油は、水分の含有量が影響する錆に注意する必要がありますので、今回も実施しているppmオーダーの水分濃度を監視すればよいので、蒸気乳化度の重要性はあまり高くありません。したがって、当社では、水車発電機の潤滑油の定常的な管理項目では、蒸気乳化度は、お奨めしておりません。は良好と判断します。粘度は良好と判断します。粘度はmm/sと新油値mm/sに比較して、粘度変化率は-％で、当社推奨の管理目安である±％以内にあり、良好と判断します。水分は良好と判断します。水分はと当社推奨の管理目安の以下であり、良好と判断します。全酸価は良好と判断します。全酸価は.mgKOH/gと新油値.mgKOH/g以内にあり、良好と判断します。IRの結果、良好と判断します。IRの結果、IRチャートに示すように新油パターンに比較して変化はなく、良好と判断します。RBOTは良好と判断します。RBOTはminと当社推奨の管理目安のmin以上あり、良好と判断します。蒸気乳化度は、新油の倍になっていました。蒸気乳化度は秒と新油秒の倍になっていました。は良好と判断します。計数汚染度は良好と判断します。計数汚染度はNAS級と当社推奨の管理目安のNAS級以下であり、良好と判断します。重量汚染度は良好と判断します。重量汚染度は.mg/mlと当社推奨の管理目安のmg/ml以下であり、良好と判断します。機器の潤滑状態濾過機が設置されている場合、このことを考慮して摩耗粒子を解析する必要があります。SOAPの結果は良好です。油中の添加剤及びμm未満の摩耗粒子を検出できるSOAPの結果、油の添加剤成分であるバリウムがppm検出されました。D－SOAPの結果は良好です。大型の摩耗粒子を検出できるD－SOAPの結果、油の添加剤成分が析出したと思われるバリウムが検出されました。フェログラフィー、SEM、XMAの結果から、異常を示す摩耗粒子は確認されませんでした。摩耗の過酷度を示すフェログラフィーのIs値が良好の範囲にあり、且つ、異常を示す摩耗粒子は確認されませんでした。尚、電子顕微鏡写真に示す写真～に示す摩耗粒子は、良好な潤滑状態下で発生する粒子です。
報告№102-0129 | 分析№102-00990 | 102-00990 | 本機器のトライボ診断するためには、摩耗の進行状況を検討する必要があります。摩耗の進行状況を考慮するためには、設備油量、軸受種類、軸受サイズ、回転数、軸受の使用時間、現在使用している潤滑油の使用時間の情報が必要ですが、今回の診断では、これらの情報が不足しており、これらのことを考慮した診断が困難ですから、診断は、採油時点での潤滑状態を確認することのみとしました。又、今回の採油が、機器停止から日間経過しているため、摩耗粒子は沈降し油槽底部に沈降していると思われます。したがって、本サンプルは、摩耗粒子が均一に分散している状態で採油した時よりも低濃度な状態になっていると考えられます。尚、機器の情報をご提供いただく際には、図面もお願い致します。分析の結果、フェログラフィー、SOAP／D－SOAPを除く項目は良好でした。フェログラフィーの結果、異常摩耗を早期に発見できるパラメータであるIs値がのマイナス乗と良好の範囲にあるものの、摩耗粒子の形態観察の結果、硬い砂、鉄錆等の異物や摺動面の微小突起部の噛み込みにより発生する切削粒子、厳しい金属接触により発生するシビア粒子が見られました。切削粒子が発生する摩耗形態は切削摩耗と呼び、軸受摺動面には線状の損傷が発生します。したがって、軸受摺動面における摩耗形態は、切削摩耗により軸受表面に線状傷が発生し、その傷の影響で、金属接触が発生しシビア粒子が発生しているものと考えられます。以上のことから、軸受摺動面には線状の損傷が発生し、局部的に金属同士の接触が発生していると考えられます。但し、上記に示した通り、低濃度な部分を採油していること、及び、摩耗の進行状況を検討するための情報が不足しているため、損傷の程度を検討することができませんでした。尚、潤滑を示す粘度、水分、全酸価、IRの各データが良好であることから、この油は継続使用可能と判断します。
報告№108-0387 報告№109-09022 | 分析№108-02609 分析№109-000398 | 109-000398 | 機器の潤滑状態および初期試験を実施し、前回データと照合した結果、油中摩耗粒子に変化がないことが確認されています。油中の粒子濃度は、油膜破断による発生や、油槽内などでの沈降が均衡したところで一定、いわゆる平衡状態になりますが、このバランスが崩れると増加する場合と減少する場合とに分かれます。増加した場合は、発生と減少の均衡が崩れ、摩耗の発生や外部混入が始まったことを示し、またこれとは反対に、減少した場合は発生量が減少しているか、或いは、減少量が大きくなっていることを示し、特に減少は、汚染状態や潤滑状態が良好であることを示唆しています。本軸受では、油中の粒子が減少する要因となるフィルタ類は設置されておらず、濾過による減少は考えられませんので、油中の摩耗粒子に変化がなかったのは、摩耗粒子の発生が極微量で、油槽内部での沈降があったためと考えられます。以上のことから、本軸受は摩耗の進行がほとんどなく、潤滑状態は安定した状態にあったものと判断します。これらのことは、前回に比較して、計数汚染度は等級に変化はなく、SOAP／D-SOAPの鉄および錫濃度に変化がないこと異常摩耗の早期発見パラメータであるフェログラフィーのIs値がのマイナス乗と良好の範囲にあること以上のことから判断しています。潤滑油の基本特性潤滑油の基本特性は、良好の範囲にあることから、本試料油は継続使用可能と判断します。
報告№109-09341 報告№109-09341 | 分析№109-002383・2384 分析№109-002383・2384 | 109-002383_2384 | 結論精密な濾過を推奨します。潤滑油を濾過する場合、弁体への異物噛み込みを予防するためにもμm以下のサイズでも濾過できるような精密な濾過機を使用して濾過を実施し、濾過後に清浄度を確認するとともに、予防保全を目的として年に～回程度は清浄度を確認することを推奨します。汚染粒子数は試料共にNAS級以上と汚染されています。汚染粒子数は逆止弁前・後共にNAS級以上と汚染されています。汚染物重量汚染度物重量は逆止弁前がmg/ml、逆止弁後が.mg/mlでした。摩耗観察された摩耗粒子は、μm以下の鉄系摩耗粒子、異物の噛み込みなどで発生する切削粒子が比較的多く観察されました。摩耗粒子逆止弁前異常摩耗の早期発見パラメータであるフェログラフィーのIs値がの乗と高く、摩耗粒子の形態観察の結果、μm以下の鉄系摩耗粒子、異物の噛み込みなどで発生する切削粒子が比較的多く観察されました。逆止弁後異常摩耗の早期発見パラメータであるフェログラフィーのIs値がの乗と高く、摩耗粒子の形態観察の結果、μm以下の鉄系摩耗粒子が比較的多く観察されました。金属濃度SOAP逆止弁前金属濃度SOAPの結果、鉄、銅、錫、油の添加剤成分であるリン、亜鉛、カルシウム、マグネシウム、外部から混入したと思われるケイ素、アルミニウムが検出されました。逆止弁後金属濃度SOAPの結果、鉄、銅、ニッケル、油の添加剤成分であるリン、亜鉛、カルシウム、マグネシウム、外部から混入したと思われるケイ素、アルミニウムが検出されました。金属濃度酸溶解法逆止弁前金属濃度酸溶解法の結果、鉄、油の添加剤成分であるリン、亜鉛、カルシウム、外部から混入したと思われるアルミニウム、ナトリウムが検出されました。逆止弁後金属濃度酸溶解法の結果、鉄、油の添加剤成分であるリン、亜鉛、カルシウム、外部から混入したと思われるアルミニウム、ナトリウムが検出されました。
報告№109-09136 報告№110-00149 | 分析№109-001160 分析№110-000618 | 110-000618_修正 | ・摩耗状態潤滑油中からはSOAPで銅、錫、D－SOAPで鉄が検出されました。検出された金属は、粒子観察の結果から潤滑状態が正常な場合に発生するマイルド摩耗粒子、金属潤滑部が局部的に油膜切れを起して発生するシビア粒子、局部的に高圧・高温となる場合発生するフリクションポリマでした。これらのことから、潤滑部ではマイルド摩耗凝着摩耗が混在して発生していることが分かりました。異常摩耗の早期発見パラメータであるフェログラフィーのIs値が.と濾過後としては高い値でした。・フリクションポリマ潤滑油は、摺動面で高圧下に押し込められると、圧縮熱が発生し、高圧・高温状態にさらされます。このような条件下では、潤滑油が重合し、フリクションポリマが生成されることが知られています。フリクションポリマが発生するような高圧高温状態が連続的に発生していると、潤滑油は劣化する場合があります。・銅を使用した箇所の溶出・摩耗銅を使用した部分の溶出・摩耗が発生しています。亜鉛系添加剤を使用している潤滑油で銅が検出される場合、潤滑系統内でこれらの金属が亜鉛系添加剤の影響により溶出することが知られています。今回の検出は、この溶出と、摺動面の摩耗との双方によるものと考えられます。今後、別紙鉱油の酸化に対する金属触媒の影響に示すように濃度の増加に伴い酸化速度が速まる可能性があります。・水分、IRは良好でした。結論を示す各データは良好と範囲にあるものの、固形物の粒子が検出されるD-SOAPの結果、鉄、リン、亜鉛、カルシウム、バリウム、ナトリウムが検出され、異常摩耗の早期発見パラメータであるIs値が.（の乗と濾過後としては高い値を示していました。本試料油を制御油ユニットで使用する場合は、油清浄度を改善することを推奨します。また、今後は今回実施した分析項目に計数汚染度、重量汚染度を追加実施し、汚染状態を確認することを推奨します。
報告№109-09249 報告№112-00273 | 分析№109-001747 分析№112-001099 | 112-001099 | 潤滑油および軸受は継続使用可能な状態にあると判断します。但し、今後も摩耗の進行を傾向監視するため、以下の対策を推奨します。定期的な分析凝着摩耗の進行を監視するため、定期的に分析を実施し、分析データによる摩耗の進行状況を確認することを推奨します。はフェログラフィーおよびSOAP／D-SOAPの結果から総合的に判断した結果、やや厳しい状態にあると考えられます。フェログラフィー【定量分析：Is値】Is値は異常摩耗の早期発見パラメータのつで、摩耗粒子を定量化するために用います。今回のIs値はの乗とやや高い値でした。フェログラフィー【定性分析：摩耗粒子および摩耗形態観察】分析結果から比較的多く観察された粒子は、以下の通りでした。正常な摩耗粒子・潤滑状態が正常なマイルド摩耗により発生。シビア粒子・潤滑状態がやや厳しい凝着摩耗により発生。金属潤滑部が局部的に油膜切れを起していると考えられます。黒錆・潤滑状態がやや厳しい凝着摩耗により発生。金属接触が厳しく、且つ、高い摩擦熱が発生していると考えられます。Iカップリング発光分光分析【SOAP／D-SOAP】検出された金属元素から発生箇所を推定すると、以下の通りでした。鉄、鉛、銅、錫・軸受等カルシウム、ケイ素、ナトリウム・外部混入異物水分、汚染粒子数、汚染度物重量は共に良好でした。．粘度、酸価、酸化安定度、有機物・有機化合物の各データは良好でした。分析結果特性低下特性低下に係るパラメータの分析結果は良好と判断します。粘度粘度はmm/sと新油値mm/sに対する粘度変化率は-.％で、当社推奨の管理限界値である±％以内にあり、良好と判断します。酸価添加油の酸価は、油メーカによって初期値が違うため統一した管理基準を設定するのが困難であることから、当社では管理限界値を設定しておらず、新油分析値との比較及び他の分析項目の結果より酸価の状態判断を行います。その結果、酸価は.mgKOH/gと新油値.mgKOH/g以下であることから、良好と判断します。酸化安定度酸化安定度はminであり、当社推奨の管理限界値のmin以上であることから良好と判断します。有機物・有機化合物有機物・有機化合物は、IRチャートによる新油分析値との比較の結果、cm-付近に劣化の兆候を示すカルボン酸の吸収が確認されていないことから、良好と判断します。色相はL.でした。汚染に係るパラメータの分析結果は良好と判断します。水分はppmであり、当社推奨の管理限界値の以下であることから良好と判断します。汚染粒子数はNAS級であり、当社推奨の管理限界値のNAS級以下であることから良好と判断します。汚染度物重量は.mg/mlであり、当社推奨の管理限界値のmg/ml以下であることから良好と判断します。摩耗フェログラフィーによる摩耗粒子の観察の結果、潤滑状態が正常な場合に発生する摩耗粒子、金属潤滑部が局部的に油膜切れを起して発生するシビア粒子、金属接触が厳しく、且つ、摩擦熱が高い場合に発生する黒錆が比較的多く観察されました。異常摩耗の早期発見パラメータであるフェログラフィーのIs値がの乗とやや高く、摩耗粒子の形態観察の結果、潤滑状態が正常な場合に発生する摩耗粒子、金属潤滑部が局部的に油膜切れを起して発生するシビア粒子、金属接触が厳しく、且つ、摩擦熱が高い場合に発生する黒錆が比較的多く観察されました。金属濃度SOAP法により金属濃度を測定した結果、潤滑箇所で発生する金属接触によって検出される鉛がppm、銅がppm、外部から混入したと思われるケイ素がppm検出されました。金属濃度酸溶解法により金属濃度を測定した結果、潤滑箇所で発生する金属接触によって検出される鉄が、鉛が、銅が、錫が、外部から混入したと思われるカルシウムが、ナトリウムが検出されました。
報告№109-09136 報告№109-09585 | 分析№109-001160 分析№109-003622 | 109-003622 | は良好でした。潤滑油は継続使用可能な状態にあると判断します。尚、RBOTはminでしたが、年に貴所から提供された新油値のminに比較して、使用油の方がmin高い値を示していました。今回のRBOTの試験結果は、当社の社内基準のバラツキ範囲を超えており、さらに、異種油の混入の可能性を新油と比較したIRの結果でみたところ、異種は混入していないことが確認されたため、今回RBOTが新油値より高くなった要因は、製造ロットの違いによるバラツキ基油の精製度の違い添加剤の添加量の誤差などが考えられます。
報告№109-09136 報告№110-00475 | 分析№109-001160 分析№110-002147 | 110-002147 | Iカップリング発光分光分析供試の作動油を分析した結果、SOAP／D－SOAPで鉄、鉛、銅、クロム、ニッケル、錫、リン、亜鉛、カルシウム、ナトリウムが検出されました。これらの検出された金属元素から発生箇所を推定すると鉄、鉛、銅、クロム、ニッケル、錫・シリンダ等リン・オイル添加剤亜鉛、カルシウム、ナトリウム・外部混入異物であると思われます。このうち、機械部品が摩耗したと思われる元素はのグループです。クロムの摩耗クロムを使用した箇所の摩耗が発生していることが分かりました。クロムを使用した箇所は、例えばクロムメッキなどが考えられます。フェログラフィー異常摩耗の早期発見パラメータとして摩耗粒子を定量化して評価するフェログラフィーのIs値は、の乗とやや高く、摩耗粒子の形態観察で潤滑状態が正常な場合に発生する摩耗粒子、局部的に高圧・高温となる場合に発生するフリクションポリマが比較的多く観察されました。潤滑部では、正常なマイルド摩耗が発生し、そして局部的ではあるものの高圧・高温の箇所が発生していることも分かりました。フリクションポリマは、潤滑油が摺動面に押し込められ高圧状態になると同時に、圧縮熱により高温状態になった結果、基油自身が重合反応を起こし生成することが知られています。そのため、高圧高温状態の解消がなされなければ、潤滑油の劣化が進行し、粘度上昇に因る潤滑異常に進展する場合があります。計数汚染度、重量汚染度は共に当社推奨の管理限界値を超えていました。D－SOAPで油の添加剤成分であるリンが検出され、フィルタ表面の異物観察で表面が茶褐色で金属片、鉄錆、砂等が観察されたことから、汚染度が高い要因は、摩耗とスラッジ、外部混入異物の影響と思われます。粘度、全酸価、IRの各データは良好でした。排油口からの採油であるため、データは悪いデータになりやすいと思われますが、観察された摩耗粒子には異常な摩耗状態を示す粒子はないことから、潤滑油および対象設備は継続使用可能な状態にあると判断します。なお、今後トライボ診断を実施するに当たり、以下の対策を推奨します。濾過クロムの微細な摩耗粒子が発生していることから、バルブ類の動作障害やフィルタおよびストレーナの目詰まりが発生することが懸念されます。これらの障害を予防するため、現在のフィルタより濾過精度の高いフィルタによる濾過を推奨します。クロムを使用した箇所の確認クロムを使用した箇所の摩耗が確認されました。発生箇所を特定する必要がありますので、クロムを使用した箇所がないか確認されることを推奨します。濾過効率の確認潤滑油が常時濾過されている設備は、全体油量と潤滑油ポンプ吐出量、そして濾過機の濾過効率などをパラメータとして潤滑状態の評価を行ないます。今後は、濾過機の入口と出口の箇所から採油を実施することを推奨します。最適な採油方法本試料油は、機器停止中に排油口から採油されています。機器が停止している状態では、油槽内で撹拌がなくなり固形物が沈降するため、油中汚染度は高くなると推定されます。今後の採油は、極力運転中もしくは停止直後の油槽中層部から実施されることを推奨します。
報告№108-5071 報告№110-00287 | 分析№108-02721 分析№110-001114 | 110-001114 | 潤滑油は継続続使用可能な状態にあるものの、今後は障害予防を目的に以下の対策を推奨します。追加分析消泡性能が低下した場合、ギヤ歯面での油膜形成に影響が出て摩耗の発生が進展することがあります。今後は消泡性能低下の影響により摩耗が進展する可能性がありますので、フェログラフィーおよびSOAPを追加することを推奨します。分析周期の短縮今後、全酸価の上昇が予測されますので、同様に分析周期を短縮して傾向監視を強化することを併せて推奨します。分析結果全酸価が上昇していました。泡立ち試験の結果、消泡性能が低下していることが確認されました。粘度粘度は.mm/sと新油値mm/sに比較して、粘度変化率は+.％で、当社推奨の管理限界値である±％以内にあり、良好と判断します。泡立ち試験泡立ち試験は-と新油に比較して高い値でした。水分はppmと当社推奨の管理限界値の以下であり、良好と判断します。全酸価全酸価は.mgKOH/gと新油値.mgKOH/gに比較して高いものの、IRの結果で油劣化の兆候を示すカルボン酸の吸収が確認されていないことから、良好と判断します。
報告№109-09447 報告№114-00087 | 分析№109-002790 分析№114-000264 | 114-000264 | 分析の結果、全てのデータが良好の範囲にあることから、潤滑油および軸受は継続使用可能な状態にあると判断します。分析結果異常摩耗の早期発見のパラメータであるIs値は、前回の-からレベルに上昇したものの、正常です。また、観察された粒子は極少量だったことから、は良好と判断します。水分、計数汚染度は、前回同様に良好です。．粘度、酸価は、前回同様に良好です。
報告№108-0227 報告№110-00749 | 分析№108-01664 分析№110-003553 | 110-003553 | Iカップリング発光分光分析供試のギヤ油を分析した結果、検出された金属元素は、SOAPの結果表に示すように、鉄、ニッケル、リン、カルシウム、バリウム、ケイ素、ナトリウムが検出されました。これらの検出された金属元素から発生箇所を推定すると鉄、ニッケル・軸受・ギヤ等リン・オイル添加剤カルシウム、バリウム、ケイ素、ナトリウム・外部混入異物であると思われます。このうち、機械部品が摩耗したと思われる元素はのグループです。ケイ素の検出SOAPでケイ素がppm検出されました。一般に、潤滑油中からケイ素が検出された場合の原因として、シリコン油或いは、シリコン系の添加剤が検出されるフェログラフィーおよびフィルタ表面の異物観察で砂が多く観察されて検出されるシリコングリースをシール部に塗布している場合、このシリコングリースが潤滑油に混入して検出されるなどが挙げられますが、今回検出が比較的高濃度であることからの可能性が考えられます。については、分析結果では確認することが出来ませんので、これに関する情報があれば提供をお願いします。フェログラフィー異常摩耗の早期発見パラメータとして摩耗粒子を定量化して評価するフェログラフィーのIs値は、潤滑状態がやや厳しいの乗でした。摩耗粒子の形態で比較的多く観察された粒子は、潤滑状態が正常な場合に発生する摩耗粒子、異物の噛み込みなどで発生する切削粒子、局部的に高圧・高温となる場合に発生するフリクションポリマでした。このような摩耗粒子が観察された場合には、潤滑部では正常なマイルド摩耗と異物による切削摩耗が発生し、そして局部的ではあるものの高圧・高温の箇所が発生していることも分かります。減速機で切削摩耗が発生した場合、減速機内部で使用されている転がり軸受が切削摩耗により生じた軌道面の損傷が起点となって寿命が分の程度に低下することがあることから、切削摩耗には十分注意する必要があります。切削摩耗の発生原因となる混入異物が残留している場合、この異物により切削摩耗が継続して発生する可能性があります。フリクションポリマは、潤滑油がギヤ歯面や軌道面に押し込められ高圧状態になると同時に、圧縮熱により高温状態になった結果、基油自身が重合反応を起こし生成することが知られています。そのため、高圧高温状態の解消がなされなければ、潤滑油の劣化が進行し、粘度上昇に因る潤滑異常に進展する場合があります。計数汚染度は当社推奨の管理限界値を超えていました。D－SOAPで油の添加剤成分であるリンが検出され、フィルタ表面の異物観察で表面が茶褐色で鉄錆、砂等が観察されたことから、汚染度が高い要因は、摩耗とスラッジ、そして外部混入異物の影響と思われます。本試料油の添加剤は、一般に、タービン油に比較して極圧添加剤や摩耗防止剤などの濃度が高く、この影響でRBOT試験の結果が変動する傾向があります。そのため、ギヤ油の余寿命の評価をタービン油と同等の精度で得るには、RBOTの結果に加え、粘度、全酸価、IRなどのデータを総合的に判断することが必要です。粘度、全酸価、IR、RBOTの各データは良好でした。減速機および潤滑油は継続使用可能な状態にあるものの、摩耗の進行が懸念されるため、以下の対策を推奨します。定期的な分析摩耗の進行を監視するため、定期的に分析を実施し、摩耗の進行状況を確認することを推奨します。シリコン系のグリースや添加剤の確認シリコン系の添加剤やグリースを使用している箇所があるかについてご確認下さい。最適な採油方法本試料油は、機器停止中に排油口から採油されています。機器が停止している状態では、別紙油粒子の沈降の影響に示すように油槽内で撹拌がなくなり固形物が沈降するため、油中汚染度は高くなると推定されます。今後の採油は、極力運転中もしくは停止直後の油槽中層部から実施されることを推奨します。
報告№112-00649 報告№112-00649 | 分析№112-002910 分析№112-002910 | 112-002910 | 分析の結果、潤滑油は継続使用可能な状態にあると判断します。軸受分析の結果、軸受は継続使用可能な状態にあると判断します。はフェログラフィーおよびSOAP／D-SOAPの結果から総合的に判断した結果、正常な状態にあると考えられます。フェログラフィー【定量分析：Is値】Is値は異常摩耗の早期発見パラメータのつで、摩耗粒子を定量化するために用います。Is値は前回に比較してのマイナス乗からマイナス乗と良好の範囲にあり、低い値でした。フェログラフィー【定性分析：摩耗粒子および摩耗形態観察】分析結果から観察された全ての粒子量は少でした。Iカップリング発光分光分析【SOAP／D-SOAP】検出された金属元素から発生箇所を推定すると、以下の通りでした。リン、バリウム・添加剤ナトリウム・外部混入異物計数汚染度は、前回に比較してNAS級からNAS級にランク上昇し、重量汚染度は、.mg/mlから.mg/mlに上昇しているものの、当社推奨の管理限界値以下であり、良好でした。．粘度、水分、酸価、IR、RBOTの各データは、前回同様に良好でした。分析結果は良好と判断します。粘度粘度はmm/sと新油値mm/sに比較して、粘度変化率は-.％で、当社推奨の管理限界値である±％以内であり、良好と判断します。水分はppmと当社推奨の管理限界値の以下であり、良好と判断します。酸価は.mgKOH/gと新油値.mgKOH/gに比較して高いものの、IRで油劣化の兆候を示すカルボン酸の吸収が確認されていないことから、良好と判断します。IRIRの結果、油劣化の兆候を示すカルボン酸の吸収が確認されていないことから、良好と判断します。RBOTRBOTはminと当社推奨の管理限界値のmin以上であり、良好と判断します。は良好と判断します。計数汚染度計数汚染度はNAS級と当社推奨の管理限界値のNAS級以下であり、良好と判断します。重量汚染度は.mg/mlと当社推奨の管理限界値のmg/ml以下であり、良好と判断します。は正常と判断します。SOAPSOAPの結果、油の添加剤成分であるリンがppm、バリウムがppm検出されました。D-SOAPD-SOAPの結果、油の添加剤成分であるバリウムが、外部から混入したナトリウムが検出されました。フェログラフィー異常摩耗の早期発見パラメータであるフェログラフィーのIs値が.と良好の範囲にあり、摩耗状態は正常と判断します。
報告№108-0227 報告№113-00519 | 分析№108-01664 分析№113-002193 | 113-002193 | 潤滑、汚染状態は良好の範囲にあることから、潤滑油は継続使用可能な状態にあると判断します。対象設備の摩耗状態は良好の範囲にあることから、対象設備は継続使用可能な状態にあると判断します。対象設備の摩耗状態異常摩耗の早期発見のパラメータであるIs値は、前回の-レベルから-レベルに上昇しているものの、正常です。また、異常摩耗の兆候を示す摩耗粒子が顕著に観察されなかったことから、は良好と判断します。前回同様、計数汚染度、重量汚染度は共に良好です。．前回同様、粘度、酸価、IRの各データは良好でした。水分は、ppmと新油値のppmに比較して若干高い値でした。使用油であるファイヤクエルEHCは、リン酸エステル系作動油であり、水分が多く入ると水の作用により潤滑油中の添加剤が分解反応起こして、分解反応物が不溶となって分離する、いわゆる加水分解により、酸性リン酸エステルの生成物が発生します。この生成物は酸性のため、潤滑油の劣化促進や、金属表面の腐食の原因になりますので、今後の使用で水分が更に増加した場合には、注意が必要です。
報告№109-09136 報告№114-00248 | 分析№109-001160 分析№114-000834 | 114-000834 | 分析の結果、、汚染状態は共に良好の範囲にあることから、潤滑油は継続使用可能な状態にあると判断します。軸受分析の結果、ガスクロマトグラフィーで検出されたPEEK材の主成分であるフェノール濃度は、号機の分の以下と非常に微量であり、また顕微FT-IRでもPEEK材が確認されず、尚且つ、フェログラフィーでも異常と判断するサイズの摩耗粒子が観察されなかったことから、現時点での軸受は継続使用可能な状態にあると判断します。但し、フェログラフィーにより摩耗粒子を観察した結果、金属接触が厳しく、且つ、摩擦熱が高い場合に発生する球状粒子が僅かに観察されています。この球状粒子は、油膜が破断してランナーと軸受が局部的に接触したことにより、摺動面の摩擦熱が上昇して、ランナー側の表面が溶融して発生したと推定されます。一般に、スラスト軸受は、油膜が健全に形成される、いわゆる流体潤滑状態になって運転されていることから、本機の場合も運転中は健全な油膜形成であると思われますが、起動直後や停止直前のすべり速度が遅い状態では油膜が薄くなり、ランナーと軸受とが接触することがあります。今回観察された球状粒子は、このすべり速度の遅い状態で油膜が薄くなり発生したと推定されます。そのため、今後の状況を一定周期の分析により傾向監視することが必要と判断します。異常摩耗の早期発見のパラメータであるIs値は、-レベルと正常です。顕微FT-IR本スラスト軸受で使用されている軸受は、PEEK材を使用しています。PEEK材標準試料のIRスペクトルには、図～図の赤線で表示した下記、の特性吸収帯が見られます。～cm-～cm-これと同様に、軸受潤滑油中にある摩耗粒子についてIR分析を実施し、IRスペクトルパターンをPEEK材標準試料と比較して、PEEKの特性吸収帯の有無により同定します。その結果、図～図ではPEEKの特性吸収帯と一致する摩耗粒子は確認されていません。 図PEEK特徴吸収帯の一致は確認されなかった 図PEEK特徴吸収帯の一致は確認されなかった 図PEEK特徴吸収帯の一致は確認されなかった 図PEEK特徴吸収帯の一致は確認されなかった 図PEEK特徴吸収帯の一致は確認されなかった 図PEEK特徴吸収帯の一致は確認されなかった ガスクロマトグラフィーガスクロマトグラフィー分析の結果、PEEK材の主成分であるフェノール濃度は.ppm検出されていましたが、検出量は非常に微量であることから、軸受の摩耗は軽微であると推定され、継続使用可能と判断します。計数汚染度、重量汚染度は共に良好です。．粘度、水分、酸価、IRの各データは良好です。
報告№108-5064 報告№108-5064 | 分析№108-02438 分析№108-02438 | 108-02438 | トライボ診断の結果、粘度、泡立ち試験を除く項目は良好です。粘度は.mm/sと新油値mm/sに比較して、粘度変化率は-％で、当社推奨の管理限界値である±％を超えています。今後、粘度の低下により油膜切れが発生し、金属接触が発生することが懸念されるため、更油を実施することを推奨します。泡立ち試験の結果は、一般的には消泡性能が低くいと判断できる値の-ですが、新油値の-と同レベルにあったため、良好と判断します。機器の潤滑状態潤滑状態指数はのマイナス乗と濾過設備のない機器であれば正常な潤滑状態にあると判断できますが、ギヤボックスの油系統にはインラインフィルタとオフラインフィルタがあり、μmサイズ以上の粒子の大部分は捕捉され、異常な摩耗状態が発生したとしても正常な潤滑状態にあると誤認してしまう可能性があります。そこで、フィルタが設置されていない場合の潤滑状態を、一般的なフィルタの効率である.と仮定し、粒子の発生状況から潤滑状態を推定しました。その結果、ギヤは継続使用可能な状態にあると思われますが、潤滑状態指数は摩耗がやや厳しい状態であるの乗領域にあると推定できました。推定結果は、フィルタの濾過効率を仮定して求めたものですが、フィルタがない状態では油中の粒子濃度は現在より高いことは明らかです。そのためヶ月後に再度分析を実施し、摩耗進行の有無をチェックすることを推奨します。尚、フィルタの捕捉の影響による誤認を避けるため、これまでの採油箇所に加え、インラインフィルタやオフラインフィルタの捕捉物も分析し、その結果から潤滑状態を評価することを提案します。フィルタ捕捉物の分析を実施する際には、フィルタ使用時間の情報をご提供いただけますようお願い致します。粘度は当社推奨の管理限界値を超えています。泡立ち試験の結果、消泡性能が低いと判断できる値であるものの、新油と同レベルにあると判断します。粘度は当社推奨の管理限界値を超えています。粘度は.mm/sと新油値mm/sに比較して、粘度変化率は-％で、当社推奨の管理限界値である±％を超えています。粘度は.mm/sです。粘度は.mm/sです。粘度指数はです。粘度指数はです。泡立ち試験は-です。泡立ち試験は-と新油と同レベルにあり、消泡性能が新油と同レベルにあると判断します。水分は良好。水分は.ppmと当社推奨の管理限界値の以下であり、良好と判断します。全酸価は良好。全酸価はmgKOH/gと新油値mgKOH/gと比較して高いものの、IRの結果で、劣化の兆候が確認されなかったことから、良好と判断します。機器の潤滑状態精密な濾過設備がない機器であれば、潤滑状態指数は正常の範囲にあると判断します。潤滑状態指数は正常の範囲にあると判断します。異常摩耗の早期発見パラメータである潤滑状態指数がのマイナス乗と精密な濾過設備がない機器であれば、潤滑状態指数は正常の範囲にあると判断します。
|  | 114-000643 | 軸受は継続使用可能な状態にあると判断します。異常摩耗の早期発見のパラメータであるIs値は、前回の-レベルから変化はなく、正常です。また、異常摩耗の兆候を示す摩耗粒子が顕著に観察されなかったことから、は良好と判断します。余寿命評価転がり軸受の場合、当社の研究成果からIs値が指数関数的に上昇していくことが確認されています。当該機は、前回から時間分稼働してIs値が-レベルになっていることから、この傾向を基に今後の状態を予測した結果、別紙Is値上昇傾向に示すように、管理基準のに到達する時間は稼働時間で約時間と推定されました。管理限界値は、到達した時点で直ちに焼損すると言った異常な潤滑状態となるわけではなく、異常の兆候が出ているものの手入れをすれば継続使用可能な状態であるため、この時間を参考に今後の分析周期を検討してより正確に状態把握をするよう推奨します。
報告№109-09136 報告№112-00358 | 分析№109-001160 分析№112-001394 | 112-001394_date121026 | 軸受は継続使用可能な状態にあると判断します。但し、グリースはちょう度が上昇していることから、以下の対策を推奨します。グリースの交換ちょう度の上昇が確認されたことから、グリースが軟化しており、今後、グリースの漏洩や油膜切れの発生が懸念されるため、グリースを交換されることを推奨します。フェログラフィー【定性分析：摩耗粒子および摩耗形態観察】分析結果から比較的多く観察された粒子は、以下の通りでした。正常な摩耗粒子・潤滑状態が正常なマイルド摩耗により発生。Iカップリング発光分光分析【SOAP／D-SOAP】検出された金属元素から発生箇所を推定すると、以下の通りでした。鉄、錫・軸受等カルシウム、バリウム・添加剤ナトリウム、マグネシウム・増ちょう剤、外部混入異物等グリースの物理的性状滴点、全酸価、IRの各データは良好でした。ちょう度ちょう度は、と当社推奨の管理上限値のに到達していることから、グリースが軟化していることが分かりました。軟化したグリースを使用した場合、グリースの漏洩や軸受等で油膜切れが発生することが懸念されます。
報告№109-09136 報告№111-00108 | 分析№109-001160 分析№111-000576 | 111-000576 | 潤滑油は継続使用可能な状態にあると判断します。粘度、全酸価、IR、RBOTの各データは良好でした。尚、別紙RBOTの減少傾向から油の余寿命を求めた結果、本試料は直近の更油から起算して稼働日数が年月まで使用可能であることが分かります。水分は良好でした。
報告№109-09136 報告№111-00716 | 分析№109-001160 分析№111-003658 | 111-003658 | 潤滑油は継続使用可能な状態にあると判断します。但し、今後は障害予防を目的に以下の対策を推奨します。追加分析消泡性能が低下した場合、ギヤ歯面での油膜形成に影響が出て摩耗が進展することがありますので、フェログラフィーおよびSOAP-Tを追加して摩耗により発生する油中金属濃度や潤滑状態を確認することを推奨します。泡立ち試験泡立ち試験の結果は、-と新油値が-であるのに比較して高い値となっていたことから、消泡性能が低下していることが分かりました。今後の使用状況によっては油の酸化劣化が進行したり、ギヤ歯面およびベアリング軌道面で油膜切れが発生したりする場合があるため、消泡剤の添加による消泡性能の改善など何らかの対応が必要になると思われます。分析結果泡立ち試験の結果、消泡性能が低下していることが確認されました。粘度粘度は.mm/sと新油値mm/sに比較して、粘度変化率は-％で、当社推奨の管理限界値である±％以内にあり、良好と判断します。泡立ち試験泡立ち試験は-と新油に比較して高い値でした。水分はppmと当社推奨の管理限界値の以下であり、良好と判断します。全酸価全酸価はmgKOH/gと新油値mgKOH/g以下にあり、良好と判断します。
報告№103-4533 | 分析№103-01697 | 103-01697 | 分析の結果、本軸受は継続使用可能な状態にあると判断します。このことは、異常摩耗の早期発見パラメータであるIs値がの乗と正常な潤滑範囲にあり、また、ベアリング軌道面から発生した摩耗粒子も小さく、マイルドな摩耗状態で進行していると考えられる。以上のことから判断しました。尚、SOAPの鉄濃度がppm、油量リットルから摩耗体積を計算すると.mmとなります。この体積からベアリング軌道面の摩耗面積を検討し、この情報を傾向管理する必要がありますので、ベアリング番号をお知らせ下さい。
報告№108-0387 報告№109-09022 | 分析№108-02609 分析№109-000396 | 109-000396 | 機器の潤滑状態および初期試験を実施し、前回データと照合した結果、油中粒子の減少が確認されています。油中の粒子濃度は、油膜破断による発生や、油槽内などでの沈降が均衡したところで一定、いわゆる平衡状態になりますが、このバランスが崩れると増加する場合と減少する場合とに分かれます。増加した場合は、発生と減少の均衡が崩れ、摩耗の発生や外部混入が始まったことを示し、またこれとは反対に、減少した場合は発生量が減少しているか、或いは、減少量が大きくなっていることを示し、特に減少は、汚染状態や潤滑状態が良好であることを示唆しています。本軸受では、油中の粒子が減少する要因となるフィルタ類は設置されておらず、濾過による減少は考えられませんので、油中の摩耗粒子が減少したのは、摩耗粒子がほとんど発生せず、油槽内部での沈降があったためと考えられます。以上のことから、本軸受は摩耗の進行がなく、潤滑状態は安定した状態にあったものと判断します。これらのことは、前回に比較して、計数汚染度はランク減少し、SOAP／D-SOAPの鉄および錫濃度に変化がないこと異常摩耗の早期発見パラメータであるフェログラフィーのIs値がのマイナス乗と良好の範囲にあること以上のことから判断しています。潤滑油の基本特性潤滑油の基本特性は、良好の範囲にあることから、本試料油は継続使用可能と判断します。
報告№109-09136 報告№112-00597 | 分析№109-001160 分析№112-002506 | 112-002506 | 分析の結果、本試料および汚染状態は全て良好な範囲にあり、継続使用可能な状態にあると判断します。粘度、酸価、有機物・有機化合物、酸化安定度の各データは良好でした。尚、別紙酸化安定度の減少傾向から油の余寿命を求めた結果、今回の採油日からの使用可能期間は約年間であることが分かります。水分濃度は、継続使用可能な範囲にありました。
報告№109-09136 報告№110-00539 | 分析№109-001160 分析№110-002439 | 110-002439 | Iカップリング発光分光分析供試のディーゼルエンジン油をSOAP／D－SOAPで分析した結果、鉄、鉛、銅、錫、リン、亜鉛、カルシウム、アルミニウム、ケイ素、ナトリウム、マグネシウムが検出されました。これらの検出された金属元素から発生箇所を推定すると鉄、鉛、銅、錫・軸受等リン、亜鉛、カルシウム・オイル添加剤アルミニウム、ケイ素、ナトリウム、マグネシウム・外部混入異物であると思われます。このうち、機械部品が摩耗したと思われる元素はのグループです。鉛および銅の溶出・摩耗前回同様にSOAPの結果表に示すように、鉛がppm、銅がppm検出されました。検出される要因は、軸受の摩耗と亜鉛系添加剤との反応による溶出に大別することができます。摩耗で発生する場合一般に、ディーゼルエンジンのクランクメタルは錫などの軟質金属が最表層にあり、その下にニッケル層が有る場合と、無い場合とがあり、第三層に鉛と銅の合金のケルメット層が有るメタルが一般的なものとして知られています。今回の試料油では、ニッケルが検出されず、むしろSOAPで鉛と銅が比較的高濃度で検出されています。一方、摩耗などで発生した固形粒子の検出に優れているD-SOAPで鉛と銅の検出が微量濃度となっていることから、メタルの摩耗は健全であると推定されます。積層構造クランクメタルの断面写真添加剤との反応で発生する場合亜鉛系添加剤は、金属の鉛および銅が添加剤中の成分と反応し、イオン化させる働きがあり、これによって潤滑油中に鉛および銅が検出されることがあります。カルシウムなどの析出D－SOAPの結果、カルシウムが.ppm検出され、また鉄もppm検出されました。エンジンオイル中に検出されるカルシウムは、燃焼ガス中に含まれている硫黄分と反応して微小サイズの硫酸カルシウム、いわゆる石膏が生成されます。この硫酸カルシウムは、モース硬度がとコンロッドやクランクメタルの主成分である錫や鉛の～と同等の硬さで、サイズは数μmから数十μmになることもあります。これらが軸受の油膜に混入した場合は、潤滑面では摩耗形態の中で摩耗速度が最も速い切削摩耗が発生し、メタルは短期間で摩耗することが判明しています。本試料の場合は、この硫酸カルシウム濃度が高く、また鉄も検出されています。さらにメタル主成分の錫が検出されたことから、硫酸カルシウム等が軸受摺動面に噛み込みメタルの摩耗が発生していると推定できます。潤滑油中の固形分としてのカルシウムは、オイルリングやトップリングが正常であれば検出されないものですが、当該機の場合は、オイルリングが摩耗し燃焼室から燃焼ガスや未燃焼ガスが潤滑油中に入り易くなっていると思われます。フェログラフィー異常摩耗の早期発見パラメータとして摩耗粒子を定量化して評価するフェログラフィーのIs値は、潤滑状態が厳しいの乗でした。摩耗粒子の形態で比較的多く観察された粒子は、潤滑状態が正常な場合に発生する摩耗粒子、異物の噛み込みなどで発生する切削粒子、金属潤滑部が局部的に油膜切れを起して発生するシビア粒子、金属接触が厳しく、且つ、摩擦熱が高い場合に発生する黒錆でした。このような摩耗粒子が観察された場合には、潤滑部では正常なマイルド摩耗、異物による切削摩耗とやや厳しい摩耗形態の凝着摩耗が発生していることが分かります。水分はppmと当社推奨の管理限界値を超えていました。今後、水分の影響でエンジン内部に錆が発生し、その影響で摩耗が発生する懸念があります。粒度分布粒度分布は.～μmの範囲にあり、.μmにピークが確認されました。前回同様に粘度、IRの各データは良好でした。全塩基価は当社に新油データがないため、カタログ値と比較しました。その結果、.mgKOH/gとカタログ値.mgKOH/g以上であり、良好でした。潤滑油は継続使用可能な状態にあるものの、ピストンリングとシリンダ内壁、クランクメタルなどの鉄、銅、鉛などを使用した箇所の摩耗が確認されており、今後さらに摩耗の進行が懸念されました。点検周期延伸のため、以下の対策を推奨します。更油水分混入が確認されており、水分の影響で発生する腐食摩耗の発生が懸念されます。これらの予防処置として更油を推奨します。定期的な分析エンジン内部の摩耗の進行を監視するため、定期的に分析を実施し、摩耗の進行状況を確認することを推奨します。新油との比較による評価を示す全塩基価のデータは新油データを基準として評価しています。今後評価する場合は、充填用に新油を同時に分析することをご検討下さい。メタルに関する情報提供銅および鉛を使用した箇所を特定するため、クランクメタルやその他の部位の仕様材質に関する情報をご提供下さい。
報告№109-09249 報告№109-09249 | 分析№109-001759 分析№109-001759 | 109-001759 | 全酸価及びIRのスペクトルパターンより、劣化の兆候として現れるスラッジや外部から混入したものの有無を確認した結果、今回の新油と異なるIRのスペクトルパターンから異種油が混入している可能性が考えられます。今回の分析結果だけでは異種油の特定はできませんが、現在のところは異種油等の混入が原因となる油の劣化は確認されていませんので、早急な対策を行う必要はないと考えます。今後は、異種油等の混入による化学的反応で生じるIRのスペクトルパターン以外の分析項目の変化にも注意し、傾向を確認されることを推奨します。また、採油した油名を再確認されることもあわせて推奨します。なお、今回のように新油と異なるIRのスペクトルパターンが確認された場合もあるため、今後は混入が想定されるあらゆる異種油等の有機物・有機化合物の分析を事前に実施しておくと、その原因を調査する上で有効なデータ資料となります。特性低下特性低下に係るパラメータの分析結果は良好と判断します。粘度粘度はmm/sと新油値mm/sに対する粘度変化率は-.％で、当社推奨の管理限界値である±％以内にあり、良好と判断します。全酸価添加タービン油については、当社では管理限界値を設定しておらず、新油分析値との比較及び他の分析項目の結果より全酸価の状態判断を行います。その結果、全酸価は.mgKOH/gと新油値に比較して若干高くなっていますが、IRチャートに示すように劣化の兆候として現れるカルボン酸などの有機物・有機化合物の発生が確認されていないことから、異常のない値と判断します。酸化安定度酸化安定度はminであり、当社推奨の管理限界値のmin以上であることから良好と判断します。有機物・有機化合物劣化の兆候で発生する有機物・有機化合物をIRチャートにより新油と比較した結果、劣化の兆候を示すcm-付近のカルボン酸の吸収が確認されていないことから、良好と判断します。但し、別紙IR吸収パターンの相違からわかるように、新油と異なる有機物・有機化合物の存在が確認されました。色相はLであり、新油値のLに比較して変化はないことから、良好と判断します。汚染に係るパラメータの分析結果は良好と判断します。水分は.であり、当社推奨の管理限界値の以下であることから良好と判断します。汚染粒子数はNAS級であり、当社推奨の管理限界値のNAS級以内であることから良好と判断します。汚染度物重量は.mg/mlであり、当社推奨の管理限界値のmg/ml以内であることから良好と判断します。摩耗運転中における潤滑状態は正常であったものと判断します。異常摩耗の早期発見パラメータであるフェログラフィーのIs値がのマイナス乗と当社基準値と比較して良好の範囲にあったことから潤滑箇所の潤滑状態は正常と判断します。金属濃度SOAP法により金属濃度を測定した結果、金属元素は検出されなかったことから、潤滑箇所で発生する金属接触による摩耗や、外部からの異物などの混入は見られず良好と判断します。金属濃度酸溶解法により金属濃度を測定した結果、外部から混入したと思われるカルシウムが、ナトリウムがと僅かに検出されましたが良好と判断します。
報告№106-6023 報告№106-6028 | 分析№106-00388 分析№106-00706 | 106-00706 | 初期試験を実施した結果、潤滑状態は安定し、潤滑油も継続使用可能と判断します。これらのことは、前回に比較して、計数汚染度はランク減少したことSOAP／D-SOAPの鉄及び錫濃度に変化がないこと異常摩耗の早期発見パラメータであるフェログラフィーのIs値がと良好の範囲にあること以上のことから判断しました。
報告№108-0075 報告№108-7002 | 分析№108-00429 分析№108-00364 | 108-00364 | 初期試験を実施した結果、摩耗の安定が確認され、潤滑油も継続使用可能と判断します。但し、前回と同じく計数汚染度が管理限界値に到達し、摩耗粒子およびフィルタ表面の異物を観察した結果、外部から混入したと思われる鉄錆、砂、樹脂等がやや多く観察されたことから、今後これらの異物が軸受摺動面に噛み込み摩耗が進行することが懸念されるため、濾過を実施することを推奨します。これらのことは、前回と同じく、計数汚染度は管理限界値に到達し、SOAP／D-SOAPの鉄および錫濃度に変化がないこと異常摩耗の早期発見パラメータであるフェログラフィーのIs値がの乗とやや高く、摩耗粒子の形態観察の結果、外部から混入したと思われる鉄錆、砂、樹脂等がやや多く観察されたことフィルタ表面の異物を観察した結果、鉄錆、砂、樹脂等が観察されたことを示すIR、RBOTの各データが良好の範囲にあること以上のことから判断しました。
報告№109-09136 報告№111-00149 | 分析№109-001160 分析№111-000735 | 111-000735 | 酸化安定度は、新油値に比較して大きな値であり減少傾向は確認されませんでした。更油から今回採油までのヶ月間で酸化防止剤の消耗は確認されていないことから、使用条件が同様であれば定検周期のヶ月は使用できる可能性が高いと判断します。次回定検時に更油を実施しない場合は、酸化安定度を知るための分析を実施し、余寿命を確認することを推奨します。酸化安定度はminであり、当社推奨の管理限界値のmin以上であることから、良好と判断します。
報告№107-6562 報告№107-6562 | 分析№107-02264 分析№107-02264 | 107-02264 | トライボ診断の結果、泡立ち試験を除く項目は良好でした。泡立ち試験の結果は、一般的には消泡性能が低くいと判断できる値の-ですが、新油値の-と同レベルにあったため、良好と判断します。一方、摩耗粒子の形態観察の結果、ギヤ歯面の摩耗で発生したと推定されるμm前後のサイズの摩耗粒子が観察されました。ギヤボックスの油系統にはインラインフィルタとオフラインフィルタがあり、μmサイズ以上の粒子の大部分は捕捉されていると考えられます。それにもかかわらず、μm前後のやや大型の摩耗粒子が確認されており、ギヤ歯面ではやや厳しい潤滑状態が発生している可能性があると思われました。今後さらに摩耗が進行することが懸念されるため、ヶ月以内に再度分析を実施し、摩耗の進行状況を確認することを推奨します。尚、油中摩耗粒子は、インラインフィルタやオフラインフィルタに捕捉され、異常な摩耗状態が発生したとしても正常な潤滑状態にあると誤認してしまう可能性が考えられます。これを避けるため、今後の診断に当たっては、これまでの採油箇所に加え、インラインフィルタやオフラインフィルタの捕捉物も分析し、その結果から潤滑状態を評価することを併せて推奨します。フィルタ捕捉物の分析を実施する際には、フィルタ流量、フィルタ使用時間などの追加情報が必要です。是非ご提供下さい。泡立ち試験の結果、消泡性能が低いと判断できる値であるものの、新油と同レベルにありました。粘度は良好。粘度は.mm/sと新油値.mm/sに比較して、粘度変化率は-％で、当社推奨の管理限界値である±％以内にあり、良好と判断する。粘度はmm/sでした。粘度はmm/sでした。粘度指数はでした。粘度指数はでした。泡立ち試験は-でした。泡立ち試験は-と新油と同レベルにあり、消泡性能が新油と同レベルにあることが確認されました。水分は良好。水分はppmと当社推奨の管理限界値の以下であり、良好と判断する。全酸価は良好。全酸価は.mgKOH/gと新油値.mgKOH/gに比較して高いものの、IRの結果で、劣化の兆候が確認されなかったことから、良好と判断します。機器の潤滑状態摩耗粒子の形態観察の結果、ギヤ歯面の疲労摩耗で発生したと推定されるμmサイズの摩耗粒子が観察されました。μmサイズの疲労摩耗粒子が観察されました。異常摩耗の早期発見パラメータである潤滑状態指数がの乗と正常な範囲にあるものの、摩耗粒子の形態観察の結果でギヤ歯面の疲労摩耗で発生したμmサイズの摩耗粒子が観察されました。
報告№109-09136 報告№111-00544 | 分析№109-001160 分析№111-002472 | 111-002472 | 潤滑油は継続使用可能な状態にあると判断します。粘度、水分、RBOTの各データは良好でした。尚、別紙RBOTの減少傾向から油の余寿命を求めた結果、本試料は直近の更油から起算して稼働日数が年月まで使用可能であることが分かります。
報告№108-0150 報告№108-0150 | 分析№108-00981 分析№108-00981 | 108-00981 | 分析の結果、前回と同様にSOAPで銅がppm検出されました。銅を使用した部分の溶出が発生していると考えられますが、この溶出は亜鉛系添加剤成分の亜鉛と銅が反応し、溶出することが知られています。銅濃度は別紙鉱油の酸化に対する金属触媒の影響に示すように銅濃度が増加すると酸化速度が速まりますので、酸化劣化の進行状況を油分析により監視されることを推奨します。は良好と判断します。計数汚染度は良好と判断します。計数汚染度はNAS級と当社推奨の管理限界値のNAS級以内であり、良好と判断します。重量汚染度は良好と判断します。重量汚染度は.mg/mlと当社推奨の管理限界値のmg/ml以内であり、良好と判断します。機器の潤滑状態SOAPの結果、銅が検出されました。SOAPの結果、銅が検出されました。SOAPの結果、油の添加剤成分であるリン、亜鉛が検出されました。一方、銅が検出されました。銅を使用した部分の溶出が発生していると考えられます。この溶出は亜鉛系添加剤成分の亜鉛と銅が反応し、溶出することが知られています。銅濃度は別紙鉱油の酸化に対する金属触媒の影響に示すように銅濃度が増加すると酸化速度が速まりますので、酸化劣化の進行状況を全酸価の変化で監視されることを推奨します。D－SOAPの結果は良好です。D－SOAPの結果、摩耗により発生する鉄が検出されていないことから良好と判断します。フェログラフィーの結果は良好です。異常摩耗の早期発見パラメータであるフェログラフィーのIs値がのマイナス乗と良好の範囲にあることから、潤滑状態は正常と判断します。
報告№109-09136 報告№113-00142 | 分析№109-001160 分析№113-000531 | 113-000531 | 潤滑油の劣化はなく、汚染度は良好な範囲にあることから、継続使用可能と判断します。軸受は継続使用可能な状態にあると判断します。但し、将来的な摩耗進行の有無を確認するためにも傾向監視を継続することが有効です。定期的な分析摩耗粒子の形態観察で、切削摩耗が観察されたことから、今後の摩耗進行を監視するため、定期的に分析を実施することを推奨します。最適な採油方法本試料油は、機器停止中に軸受箱排油口から採油されているため、分析データが高濃度に出ていると推定されます。正確なデータによる診断を行うためにも、今後の採油は、極力運転中もしくは停止直後の油槽中層部から実施されることを推奨します。はフェログラフィーおよびSOAP／D-SOAPの結果から総合的に判断した結果、継続使用は可能ですが、今後の機器の機能を確認するためにも傾向管理が有用と考えます。フェログラフィー【定量分析：Is値】Is値は異常摩耗の早期発見パラメータのつで、摩耗粒子を定量化するために用います。今回のIs値はの乗と、やや高い値でした。フェログラフィー【定性分析：摩耗粒子および摩耗形態観察】分析結果から比較的多く観察された粒子は、以下の通りでした。切削粒子・異物や金属表面の微小突起による切削摩耗により発生。砂、樹脂等・外部から混入したと考えられます。観察された摩耗粒子の中でも切削粒子は、将来的な摩耗の進行に繋がる可能性を示唆しているため、傾向監視が必要と思われます。摩耗形態の中でも切削摩耗は摩耗進行速度が速く、転がり軸受でこの摩耗形態が発生した場合には寿命が分の程度に低下することも知られており、切削摩耗により生じた軌道面の損傷が起点となって転がり軸受の寿命となるフレーキングに進展することから傾向監視による経過監視が必要です。切削摩耗の発生原因となる混入異物が残留している場合、この異物により切削摩耗が継続して発生する可能性があります。Iカップリング発光分光分析【SOAP／D-SOAP】検出された金属元素から発生箇所を推定すると、以下の通りでした。鉄、鉛、亜鉛・軸受等カルシウム、バリウム、アルミニウム、ケイ素、ナトリウム・外部混入異物ケイ素の検出ケイ素がppm検出されました。一般に、潤滑油中からケイ素が検出された場合の原因として、油の消泡剤として使用されるシリコン系の添加剤が検出されるフェログラフィーおよびフィルタ表面の異物観察で砂が多く観察され、これが検出されるシリコングリースをシール部に塗布している場合、このシリコングリースが潤滑油に混入して検出されるなどが挙げられますが、今回の原因は、フィルタで砂が観察されたことから、の可能性が考えられます。およびについては、分析結果では確認することが出来ませんので、これに関する情報をご提供下さい。計数汚染度はNAS級、重量汚染度はmg/mlと、共に当社推奨の管理限界値以下であり、良好でした。粘度、水分、全酸価、IR、RBOTの各データは、良好でした。尚、別紙RBOTの減少傾向から油の余寿命を求めた結果、本試料油は直近の更油から起算して年月まで使用可能であることが分かります。
報告№109-09094 報告№112-00124 | 分析№109-000872 分析№112-000447 | 112-000447 | 潤滑油は継続使用可能な状態にあると判断します。は良好でした。尚、RBOTがminと新油値のminに比較してmin減少していました。このまま継続使用した場合、この減少傾向から限界値に到達するのは、別紙図RBOTの減少傾向に示すように年月と推定されました。残りの継続使用期間は、約年ヶ月であると予測されます。≪状態監視とパラメータ≫分析の目的および各分析のパラメータは以下の通りです。特性低下目的：油の分析結果から、や劣化傾向ならびに添加剤の消耗程度、残存寿命などを確認する。粘度JISK酸価JISK赤外線吸収スペクトルJISK酸化安定度試験JISK汚染目的：油の分析結果から、砂塵あるいは水・異種油などによるや、異物混入の有無を確認する。水分JISK計数汚染度JISB重量汚染度JISB光学顕微鏡観察摩耗目的：油中の摩耗粒子を分析する事により、回転・摺動部の潤滑状態、摩耗劣化の程度、余寿命などを解析する。摩耗診断電子顕微鏡観察JISKX線マイクロアナリシス油中金属濃度JISK≪分析結果≫特性低下粘度：良好粘度値mm/sの新油値mm/sに対する変化率は+.％であり、当社推奨の管理限界値±％以内に留まっています。酸価：良好酸価.mgKOH/gは新油値の.mgKOH/g以内にあることから、問題は無いと判断します。赤外線吸収スペクトル：良好酸化安定度試験：良好酸化安定度試験の結果、数値minは当社推奨の管理限界値min以上に留まっており、現時点での使用は可能と判断します。汚染水分：良好水分値.ppmは当社推奨の管理限界値以内に留まっています。計数汚染度：今回は実施していません。重量汚染度：今回は実施していません。光学顕微鏡観察：今回は実施していません。摩耗摩耗診断電子顕微鏡観察・X線マイクロアナリシス：今回は実施していません。油中金属濃度：今回は実施していません。
報告№108-8009 報告№108-8009 | 分析№108-01647 分析№108-01647 | 108-01647 | 摩耗粒子を電子顕微鏡で詳細に観察した結果、写真aに示す通り、摩耗粒子の多くが正常な潤滑状態で発生する摩耗粒子と異物による切削作用で発生する摩耗粒子とが観察されたことから、本試料油は潤滑状態は正常なマイルド摩耗と、異物の切削作用で発生する切削摩耗とが混在していたことが判りました。マイルド摩耗に切削摩耗が混在している場合の摩耗は、異物が混入していない状態に比較して進行速度が速く注意が必要です。現在のところ、シリンダおよびピストンリング、クランクメタル等はいずれも継続使用可能と判断しますが、今後更に摩耗が進行することが懸念されるため、更油、或いは濾過などにより異物を取り除くことを推奨します。電子顕微鏡による摩耗粒子の観察結果から、本試料油中の摩耗形態は、潤滑状態が正常なマイルド摩耗と、異物の切削作用で発生する切削摩耗が混在していたことが判りました。これは、写真aに示す通り、多くは正常な潤滑状態で発生する摩耗粒子と異物による切削作用で発生する摩耗粒子が観察されたことから判断しました。観察されている摩耗形態が正常な摩耗粒子が発生するマイルド摩耗であることから、現在のところシリンダおよびピストンリング、クランクメタル等の摩耗、銅を使用した箇所の溶融・摩耗の状態はいずれも軽微であり、継続使用可能と判断します。但し、若干観察されている切削摩耗は、異物が混入していない状態に比較して摩耗進行速度が速く注意が必要です。今後更に摩耗が進行することが懸念されるため、定期的に分析を実施し、摩耗の進行状況を確認されることを推奨します。このことは、異常摩耗の早期発見パラメータであるフェログラフィーのIs値がの乗とやや高く、写真baに示すように摩耗粒子の形態観察で異物の噛み込みなどで発生する切削粒子がやや多く観察されたこと写真フェログラフィーによる摩耗粒子の観察結果摩耗粒子をSEM・XMAで詳細に観察した結果、写真cbに示す切削粒子および正常な潤滑状態で発生するμm以下の小径粒子が観察され、これらの組成割合は、鉄、クロム、マンガンの割合が高い粒子が多く観察されたこと写真電子顕微鏡による摩耗粒子の観察結果SOAPの結果で鉄、錫が微量検出されたこと以上のことから総合的に判断しました。尚、以下の点に注意すべき点がみられました。銅の溶出SOAPによる油中金属濃度の結果、銅がppm検出されました。銅を使用した部分の溶出が発生していると考えられます。この検出された銅は、潤滑油添加剤として使用されている亜鉛系添加剤の影響により溶出することが知られており、今回の検出は、この溶出によるものと考えられます。銅濃度は、別紙鉱油の酸化に対する金属触媒の影響に示すように銅濃度の増加に伴い酸化速度が速まりますので、酸化劣化の進行状況を油分析により監視されることを推奨します。粘度の低下は、全酸価、IRは良好の範囲にあるものの、粘度の低下および水分の増加が確認されました。低下が確認された粘度は、当社推奨の管理限界値内にあるものの新油値の.mm/sに比較して-％の.mm/sに低下していることが確認されました。粘度低下の原因は、潤滑油中に混入した燃料油の影響などが考えられます。粘度が低下したままの運転は、軸受の油膜形成に影響が出たり、或いは、潤滑油槽内での異常燃焼の遠因となったりする事もありますので注意が必要です。定期的に分析を実施し、規定の粘度範囲内で使用されることを推奨します。水分の増加水分はppmと当社推奨の管理限界値を超えていたことから、発錆予防のため水分除去を実施されることを推奨します。粘度、水分は共に当社推奨の管理限界値を超えていました。粘度は当社推奨の管理限界値を超えていました。粘度は.mm/sと新油値.mm/sに比較して、粘度変化率は-％で、当社推奨の管理限界値である±％を超えていました。水分は当社推奨の管理限界値を超えていました。水分はppmと当社推奨の管理限界値のを超えていました。全酸価は良好と判断します。全酸価はmgKOH/gと新油値mgKOH/gに比較して高いものの、IRの結果から油劣化の兆候を示すカルボン酸の吸収が確認されていないことから良好と判断します。IRは良好と判断します。IRの結果、油劣化の兆候を示すカルボン酸の吸収が確認されていないことから良好と判断します。計数汚染度はやや汚染されていました。計数汚染度はNAS級以上でした。計数汚染度はNAS級以上でした。重量汚染度は.mg/mlでした。重量汚染度は.mg/mlでした。機器の潤滑状態SOAPによる油中金属濃度の結果、銅が検出され、SOAPによる油中金属濃度の結果、油の添加剤成分であるカルシウムが検出され、摩耗粒子の形態観察の結果、異物の噛み込みなどで発生する切削粒子がやや多く観察されました。SOAPによる油中金属濃度の結果、銅が比較的多く検出されました。SOAPによる油中金属濃度の結果、鉄、銅、油の添加剤成分であるリン、亜鉛、カルシウム、外部から混入したと思われるマグネシウム、ホウ素が検出されました。SOAPによる油中金属濃度の結果、油の添加剤成分であるカルシウムが比較的多く検出されました。SOAPによる油中金属濃度の結果、鉄、油の添加剤成分であるリン、亜鉛、カルシウム、外部から混入したと思われるナトリウムが検出されました。フェログラフィーの結果、異物の噛み込みなどで発生する切削粒子がやや多く観察されました。異常摩耗の早期発見パラメータであるフェログラフィーのIs値がの乗とやや高く、摩耗粒子の形態観察の結果、異物の噛み込みなどで発生する切削粒子がやや多く観察されました。SEM・XMAの結果、鉄、マンガンを含む粒子が比較的多く観察されました。SEM・XMAで粒子を詳細に観察した結果、フェログラフィーで観察された摩耗粒子の組成割合は、鉄、マンガンの割合が高い粒子が多く観察されました。
報告№109-09136 報告№111-00358 | 分析№109-001160 分析№111-001633 | 111-001633 | 軸受は継続使用可能な状態にあると判断します。但し、軽微であるものの、摩耗の進行が確認されたため、以下の対策を推奨します。定期的な分析摩耗の進行を監視するため、定期的に分析を実施し、摩耗の進行状況を確認することを推奨します。最適な採油方法本試料油は、機器停止中にドレンラインから採油されているにもかかわらず汚染度を示すデータは良好でしたが、今後の採油は、極力運転中もしくは停止直後の油槽中層部から実施されることを推奨します。フェログラフィー異常摩耗の早期発見パラメータとして摩耗粒子を定量化して評価するフェログラフィーのIs値は、潤滑状態がやや厳しいの乗でした。摩耗粒子の形態で比較的多く観察された粒子は、潤滑状態が正常な場合に発生する摩耗粒子、金属潤滑部が局部的に油膜切れを起して発生するシビア粒子でした。これらの摩耗粒子が観察された場合、潤滑部で発生している摩耗形態は、正常なマイルド摩耗と潤滑状態がやや厳しい凝着摩耗であることが分かります。Iカップリング発光分光分析供試のトルクコンバータ油を分析した結果、検出された金属元素は、SOAPの結果表に示すように、鉄、鉛、錫、リン、亜鉛、カルシウム、バリウム、ケイ素、ナトリウムが検出されました。これらの検出された金属元素から発生箇所を推定すると鉄、鉛、錫・軸受等リン、亜鉛、カルシウム・オイル添加剤バリウム、ケイ素、ナトリウム・外部混入異物であると思われます。このうち、機械部品が摩耗したと思われる元素はのグループです。計数汚染度は良好でした。分析結果は良好と判断します。計数汚染度計数汚染度はNAS級と当社推奨の管理限界値のNAS級以内にあり、良好と判断します。重量汚染度はmg/mlでした。機器の潤滑状態フェログラフィーの結果、潤滑状態が正常な場合に発生する摩耗粒子、金属潤滑部が局部的に油膜切れを起して発生するシビア粒子が比較的多く観察されました。SOAPSOAPの結果、摩耗により発生する鉄、油の添加剤成分であるリン、亜鉛、カルシウムが検出されました。D－SOAPD－SOAPの結果、摩耗により発生する鉄、錫、油の添加剤成分であるリン、亜鉛、カルシウムが検出されました。フェログラフィー異常摩耗の早期発見パラメータであるフェログラフィーのIs値がの乗とやや高く、摩耗粒子の形態観察の結果、潤滑状態が正常な場合に発生する摩耗粒子、金属潤滑部が局部的に油膜切れを起して発生するシビア粒子が比較的多く観察されました。
報告№107-0366 報告№113-00545 | 分析№107-01900 分析№113-002335 | 113-002335 | 濾過前の試料油を分析した結果、摩耗粒子の形態観察で金属接触が厳しい場合に発生する銅系シビア粒子が比較的多く観察されました。計数汚染度が前回のNAS級から、NAS級に約ヶ月でランク増加していました。銅がSOAPでppm、D-SOAPで検出されました。銅を使用した箇所の摩耗銅を使用した箇所の摩耗は、以下のことが考えられます。冷却用配管にフィンがついていた場合、振動により脱落する冷却用配管と留め具が振動により摩耗する観察された銅合金は、およびの両方が考えられます。銅を使用した箇所、例えば、冷却用配管であったとすると配管取付部に緩みが生じている場合も考えられます。緩みが生じたことで配管が振動し、継手部がはずれたり、銅配管に亀裂が生じるなど、冷却水の混入に至る場合がありますので、今後、銅濃度の監視と共に、水分濃度が上昇することと摩耗が進行することが懸念されます。汚染度の増加フィルタ表面の異物観察で金属片、鉄錆等が観察されたため、汚染度が増加した要因は、摩耗による粒子の増加と外部混入異物の影響と考えられます。これらの障害発生に対する弊害を勘案の上、ヶ月以内に再分析を実施し、汚染度および摩耗の進行状況を確認されることを推奨します。
報告№109-09136 報告№112-00459 | 分析№109-001160 分析№112-001934 | 112-001934 | 濾過前の試料油を分析した結果、摩耗粒子の形態観察で前回に比較して反応生成物と思われる粒子状物質が比較的多く観察されました。反応生成物反応生成物は、異種油が混入した場合に添加剤の反応によって発生することがあります。粘度および酸価に大きな変化は見られないことから、異種油の混入は確認されませんでした。仮設タンク等で濾過を実施している場合、仮設タンク内に残留していた油と反応して発生することも考えられます。軸受潤滑油で発生しても直ちに異常ではありませんが、油膜形成に影響を及ぼすことが懸念されます。これらの障害発生に対する弊害を勘案の上、可能であれば濾過を推奨します。
報告№107-0366 報告№108-0492 | 分析№107-01900 分析№108-03531 | 108-03531 | 濾過前の試料油を分析した結果、水分がppmとやや不良領域にありました。尚、計数汚染度は、水分の影響でセンサーエラーを起こし測定不能でした。今後、この水分の影響で腐食摩耗に進展することが懸念されます。これらの障害発生に対する弊害を勘案の上、水分除去および混入経路を特定されることを推奨します。
報告№102-6140 | 分析№102-02620 | 102-02620 | 運開後に初期試験を実施した結果、ベアリング保持器の摩耗が確認され、今後、更に摩耗が進行する場合があるため、ヶ月毎に回目の初期試験を実施されることを推奨します。これらのことは、計数汚染度がNAS級、重量汚染度がmg/mlと共に当社推奨の管理限界値を超え、異常摩耗の早期発見パラメータであるフェログラフィーのIs値が、の乗と高く、摩耗粒子の形態観察の結果、ベアリングの保持器に使用している銅合金が多く見られたことから判断しました。
報告№108-8009 報告№108-8009 | 分析№108-01646 分析№108-01646 | 108-01646 | 本試料の摩耗は、電子顕微鏡による摩耗粒子の詳細な観察結果から、潤滑状態が正常なマイルド摩耗であることが判りました。これは、観察されたほとんどの摩耗粒子が、写真aに示すように正常な潤滑状態で発生する小径の摩耗粒子であることから判断されました。観察された摩耗粒子は、正常な潤滑状態で発生するマイルド摩耗で発生していることから、シリンダおよびピストンリング、クランクメタル等は、現在のところいずれも継続使用可能と判断します。電子顕微鏡による摩耗粒子の観察結果から、本試料油中の摩耗形態は、潤滑状態が正常なマイルド摩耗であることが判りました。これは写真aに示す通り、正常な潤滑状態で発生する摩耗粒子が多く観察されたことから判断しました。このことは、異常摩耗の早期発見パラメータであるフェログラフィーのIs値がの乗と高いものの、写真bに示すように摩耗粒子の形態観察で潤滑状態が正常な状態で発生するマイルド摩耗粒子が多く観察されたこと写真フェログラフィーによる摩耗粒子の観察結果摩耗粒子をSEM・XMAで詳細に観察した結果、写真cに示すμm以下の小径粒子が観察され、これらの組成割合は、鉄、クロム、マンガンの割合が高い粒子が多く観察されたこと写真電子顕微鏡による摩耗粒子の観察結果SOAPの結果で鉄が検出されたものの微量であったこと以上のことから総合的に判断しました。は良好と判断します。粘度は良好と判断します。粘度は.mm/sと新油値.mm/sに比較して、粘度変化率は+％で、当社推奨の管理限界値である±％以内にあり、良好と判断します。水分は良好と判断します。水分はppmと当社推奨の管理限界値の以内にあり、良好と判断します。全酸価は良好と判断します。全酸価はmgKOH/gと新油値mgKOH/g以内にあり、良好と判断します。IRは良好と判断します。IRの結果、油劣化の兆候を示すカルボン酸の吸収が確認されていないことから良好と判断します。計数汚染度はやや汚染されていました。計数汚染度はNAS級以上でした。計数汚染度はNAS級以上でした。重量汚染度はmg/mlでした。重量汚染度はmg/mlでした。機器の潤滑状態SOAPによる油中金属濃度の結果、油の添加剤成分であるカルシウムが検出されました。SOAPによる油中金属濃度の結果、鉄が検出されました。SOAPによる油中金属濃度の結果、鉄、油の添加剤成分であるリン、亜鉛、カルシウム、外部から混入したと思われるマグネシウムが検出されました。SOAPによる油中金属濃度の結果、油の添加剤成分であるカルシウムが比較的多く検出されました。SOAPによる油中金属濃度の結果、鉄、油の添加剤成分であるリン、カルシウム、外部から混入したと思われるナトリウムが検出されました。フェログラフィーの結果は良好です。異常摩耗の早期発見パラメータであるフェログラフィーのIs値がの乗とやや高いものの、摩耗粒子の形態観察の結果、μm以下の小径の鉄系摩耗粒子が支配的でした。SEM・XMAの結果、鉄、クロム、マンガンを含む粒子が比較的多く観察されました。SEM・XMAで粒子を詳細に観察した結果、フェログラフィーで観察されたμm以下の小径粒子の組成割合は、鉄、クロム、マンガンの割合が高い粒子が多く観察されました。
報告№109-09136 報告№112-00660 | 分析№109-001160 分析№112-003034 | 112-003034 | 潤滑油の劣化は確認されていないものの、汚染度が高い値であることがわかりました。当該機は分解後および油入替後から今回までの稼働時間が短く、ご提供頂いた新油の汚染度も同じ汚染状態であることから、汚染度が高い要因は、汚染されていた新油を使用したことによるものと思われます。減速機異物の噛み込みや金属表面の微小突起により発生する切削摩耗や繰返し応力を受けて発生する疲労摩耗が見られました。通常、継続運転している設備は、運転開始直後に金属同士がなじむ過程があり、その後正常な油膜が形成されて、問題がなければ安定期に入ります。設備の稼働率が低い場合など、停止期間が長いと潤滑油膜は殆どなくなり、再稼動する際に油膜切れを起こしやすい状態になります。今回観察された摩耗粒子は、このような状況で発生したと推定されます。しかし、これらは極微小域に限られることから、摩耗は正常と判断できます。以上より、減速機は継続使用可能な状態にあると判定します。定期的な分析および分析周期の検討定期的に分析を実施することにより、データの微小な変化から異常の兆候を早期に発見することが可能となります。今後、寿命予測を行うには、今回データを含め少なくとも回の分析データが必要となります。当該機は、年間稼働率が低いことから、採油の機会を検討するのは難しいところがありますが、あと最低でも回分析を実施し、寿命予測を行うと共に分析周期を検討することを推奨します。減速機の摩耗状態フェログラフィーおよびSOAP-Tのデータから総合的に解析した結果、減速機は健全であり、継続使用可能と評価できますが、引続き減速機の機能が保持されていることを確認するためにも、潤滑油診断による傾向管理が有用と考えます。フェログラフィー【定量分析：Is値】Is値は異常摩耗の早期発見パラメータのつで、摩耗程度を定量化するために用います。今回のIs値はの乗と低い値でした。フェログラフィー【定性分析：摩耗粒子および摩耗形態観察】分析結果から比較的多く観察された摩耗粒子は、以下の通りでした。切削粒子・異物や金属表面の微小突起に起因する切削摩耗により発生。疲労摩耗粒子・繰返し応力を受けて発生。観察された摩耗粒子の中でも切削粒子は、将来的な摩耗の進行に繋がる可能性を示唆しているため、傾向監視が必要と思われます。減速機で切削摩耗が発生した場合、減速機内部で使用されている転がり軸受が切削摩耗により生じた軌道面の損傷が起点となって、寿命が分の程度に低下することがあることから、切削摩耗には十分注意する必要があります。切削摩耗の発生原因となる混入異物が残留している場合、この異物により切削摩耗が継続して発生する可能性があります。Iカップリング発光分光分析【SOAP-T】検出された金属元素から、摩耗粒子の発生箇所は、以下のように推定できました。鉄、鉛、銅、クロム、アンチモン、錫、亜鉛・ギヤ、軸受等リン、モリブデン・添加剤カルシウム、バリウム、アルミニウム、ナトリウム・外部混入異物SOAP-Tの結果、亜鉛が.ppm検出されました。亜鉛を使用した箇所の溶出・摩耗が発生していると思われます。亜鉛メッキ等であった場合、耐食性が低下して腐食に進展することが懸念されます。バックラッシご提供いただいた減速機に関する情報からハスバ歯車の組み合わせの段減速機構であり、この歯車の構成から接触点箇所のバックラッシを求めました。尚、不明な部分がありましたので、モジュールを、歯幅をmmと仮定しました。ギヤのバックラッシの増加量を求めた結果、接触点箇所でバックラッシの増加量は、最も大きい箇所で約.μmと推定されます。バックラッシ増加分の上限値は、メーカにより差異はあるものの、当社の推奨するバックラッシは、一般に推奨されるμmを管理目安にしています。この値に比較して十分に小さい値です。計数汚染度は当社推奨の管理限界値を超えていました。計数汚染度計数汚染度は、NAS級以上と当社推奨の管理限界値NAS級を超えていました。重量汚染度は、mg/mlでした。光学顕微鏡写真供試油を濾過したフィルタ表面上の夾雑物を光学顕微鏡で観察した結果、茶褐色の粘ちょう物、金属片、鉄錆、砂等が観察されました。は良好と判断します。粘度新油に対する粘度変化率は+％でした。これは、当社推奨の管理限界値である±％以内であり、良好と判断します。水分は、.ppmと当社推奨の管理限界値の以下であり、良好と判断します。酸価は、.mgKOH/gと新油値.mgKOH/g以下であり、良好と判断します。IRIRチャートの結果、新油と使用油のスペクトルパターンはほぼ一致し、また、油劣化の兆候を示すカルボン酸の吸収ピークが確認されていないことから、良好と判断します。
報告№108-5071 報告№111-00277 | 分析№108-02721 分析№111-001315 | 111-001315 | 潤滑油は継続続使用可能な状態にあると判断します。但し、今後は障害予防を目的に以下の対策を推奨します。消泡性能が低下した場合、ギヤ歯面での油膜形成に影響が出て摩耗の発生が進展することがあります。今後は消泡性能低下の影響により摩耗が進展する可能性がありますので、フェログラフィーおよびSOAP-Tを追加することを推奨します。泡立ち試験の結果は、-と新油値が-であるのに比較して高い値となっていたことから、消泡性能が低下していることが分かりました。今後の使用状況によっては油の酸化劣化が進行したり、ギヤ歯面およびベアリング軌道面で油膜切れが発生したりする場合があるため、消泡剤の添加による消泡性能の改善など何らかの対応が必要になると思われます。分析結果泡立ち試験の結果、消泡性能が低下していることが確認されました。粘度粘度は.mm/sと新油値mm/sに比較して、粘度変化率は-％で、当社推奨の管理限界値である±％以内にあり、良好と判断します。泡立ち試験泡立ち試験は-と新油に比較して高い値でした。水分はppmと当社推奨の管理限界値の以下であり、良好と判断します。全酸価全酸価は.mgKOH/gと新油値.mgKOH/gに比較して高いものの、IRの結果で油劣化の兆候を示すカルボン酸の吸収が確認されていないことから、良好と判断します。
報告№105-6050 報告№105-6067 | 分析№105-01529 分析№105-02409 | 105-02409 | 分解点検後に初期試験を実施した結果、初期のなじみ摩耗が発生していたと考えられます。今回のようになじみ過程でシビア粒子、球状粒子が観察された場合は、なじみ過程が正常に終了していない場合があり、異常摩耗に進展することも懸念しなければなりません。なじみ過程が正常な状態で終了した場合、シビア粒子、球状粒子は観察される事が少なく、従って、今回のなじみ過程では、局部的な金属接触がごく一部で発生したと考えられます。この接触が、既に正常な状態に推移しているか、或いは、進行しているのかを確認するためには、～ヶ月後に回目の初期試験を実施されることを推奨します。これらのことは、異常摩耗の早期発見パラメータであるフェログラフィーのIs値がと良好の範囲にあるものの、摩耗粒子形態観察の結果、金属接触が厳しい場合に発生するシビア粒子、摩擦熱が高い場合に発生する球状粒子、外部から混入した鉄錆が観察されたこと以上のことから判断しました。
報告№102-6132 | 分析№102-02363 | 102-02363 | オーバーホール後に初期試験を実施した結果、初期のなじみ摩耗が発生していたと考えられます。今回のようになじみ過程で大型のシビア粒子が観察された場合は、なじみ過程が正常に終了していない場合があり、異常摩耗に進展することも懸念しなければなりません。なじみ過程が正常な状態で終了した場合、大型のシビア粒子は観察される事が少なく、従って、今回のなじみ過程では、局部的な金属接触がごく一部で発生したと考えられます。この接触が、既に正常な状態に推移しているか、或いは、進行しているのかを確認するためには、ヶ月毎に回目の初期試験を実施されることを推奨します。これらのことは、異常摩耗の早期発見パラメータであるフェログラフィーのIs値が、と良好の範囲にあるものの、摩耗粒子の形態観察の結果、金属接触が厳しい場合に発生するシビア粒子が多く見られたことから判断しました。
報告№109-09136 報告№112-00537 | 分析№109-001160 分析№112-002215 | 112-002215 | 潤滑油は継続使用可能な状態にあると判断します。粘度、全酸価、IR、RBOTの各データは良好でした。油の余寿命は、使用油の使用期間または使用時間が不明であったため、ご依頼の油の余寿命に関する検討は行えませんでした。ただし、今回の結果がmin、新油値がminであることから、使用期間を仮にヶ月間と仮定すれば余寿命は十二分にあると言えます。可能であれば、使用期間、あるいは使用時間の情報をご提供下さい。水分は良好でした。
報告№106-0467 報告№106-0504 | 分析№106-02677 分析№106-02892 | 106-02892 | トライボ診断により、機器軸受の潤滑状態、潤滑油の劣化状態を診断する。また、本分析データは、劣化傾向を評価し、劣化進展のある程度の予測を行うためのベースデータとし、予防保全に資することを目的とする。分析の結果、軸受は継続使用可能な範囲にあると判断します。但し、観察された摩耗粒子には、局部的な油膜切れにより発生したシビア粒子、硬い異物の噛み込みにより発生した切削粒子が観察されていることから、今後摩耗が進行する場合があります。現在、継続使用可能な状況にありますが、年に度、定期的にトライボ診断を実施し、摩耗の進行状況を監視することを推奨します。このことは、計数汚染度がNAS級と良好の範囲にあること転がり軸受の摩耗により発生する鉄がSOAPでppm、D－SOAPで検出されたことフェログラフィーの結果、異常摩耗の早期発見パラメータであるIs値がの乗とやや高く、金属接触が厳しい場合に発生するシビア粒子が観察されたこと以上のことから判断しました。尚、油の劣化度を示す全酸価は.mgKOH/gと、新油値.mgKOH/g以下であり、油劣化の進行は確認されませんでした。
報告№109-09131 報告№109-09131 | 分析№109-001113 分析№109-001113 | 109-001113 | 泡立ち試験の結果は、-と新油値の-に比較して高い値でした。消泡性の性能が低下していることが確認されたことから、今後の使用状況によっては油の酸化劣化が進行したり、ギヤ歯面およびベアリング軌道面で油膜切れが発生したりする場合があるため、消泡剤の添加による消泡性能の改善など何らかの対応が必要になると思われます。また、を示す粘度、水分、全酸価の各データが良好の範囲にあることから、本試料油は継続使用可能と判断します。機器の潤滑状態潤滑状態の異常の早期発見パラメータである潤滑状態指数は、の乗と濾過設備のない機器であれば正常な潤滑状態にあると判断できます。当該機の潤滑系は、油中汚染粒子を濾過するフィルタが設置されているため、別紙インライン・オフラインフィルタの影響に示すとおり、潤滑状態が異常となり大型の摩耗粒子が発生したとしても発生した粒子の大部分が捕捉されてしまい、結果として正常な潤滑状態にあると誤認してしまう可能性があります。そのため、フィルタの影響を考慮に入れLCインデックスを求めたところ、その結果は摩耗がやや厳しい状態に分類されるの乗領域となりました。計算により求めたLCインデックスがこの値であれば、ギヤの継続続使用は可能と思われますが、このLCインデックスは、前回のから今回×と桁上昇しており、摩耗の進行が懸念されました。ヶ月後に再度分析を実施し、摩耗の進行状況を確認することを推奨します。泡立ち試験の結果、消泡性能が低下していることが確認されています。粘度は良好。粘度はmm/sと新油値mm/sに比較して、粘度変化率は+.％で、当社推奨の管理限界値である±％以内にあり、良好と判断します。粘度はmm/sとなっています。粘度はmm/sとなっています。粘度指数はとなっています。粘度指数はとなっています。泡立ち試験は-です。泡立ち試験は-と新油に比較して高い値となっています。消泡性能が低下していることが確認されています。水分は良好。水分はppmと当社推奨の管理限界値の以下であり、良好と判断します。全酸価は良好。全酸価は.mgKOH/gと新油値.mgKOH/g以内にあり、良好と判断します。機器の潤滑状態精密な濾過設備がない機器であれば、潤滑状態指数は正常の範囲にあると判断します。潤滑状態指数は正常の範囲にあると判断します。異常摩耗の早期発見パラメータである潤滑状態指数がの乗と精密な濾過設備がない機器であれば、潤滑状態指数は正常の範囲にあると判断します。
報告№106-0227 報告№106-0360 | 分析№106-01279 分析№106-01925 | 106-01925 | 濾過前の試料油を分析した結果、計数汚染度が前回NAS級から、今回NAS級に約年でランク上昇しました。D－SOAPの鉄が前回のからに上昇しました。摩耗粒子形態観察及びフィルタ写真の結果、鉄錆、砂が観察されているため、汚染度と鉄濃度が上昇した要因は、外部から混入した異物によるものと考えられます。但し、潤滑異常の早期発見パラメータである摩耗過酷度を示すIs値がの乗と非常に良好の範囲にあることから、潤滑状態は良好な状態にあると判断します。尚、RBOTが前回に比較し、min上昇したのは、新油の補充等の影響が考えられます。今後は、今回のRBOT値によりデータ管理を行います。
報告№107-0366 報告№108-0365 | 分析№107-01900 分析№108-02457 | 108-02457 | 濾過前の試料油を分析した結果、摩耗粒子形態観察でμmサイズのシビア粒子が観察されています。観察されたシビア粒子は、視野に個と少ないため、現状の潤滑状態は正常と判断しますが、シビア粒子は金属接触を伴う混合潤滑で発生するため、今後も監視が必要です。これらの障害発生に対する弊害を勘案の上、ヶ月以内に再度分析を実施し、汚染状況及び摩耗の進行状況を確認されることを推奨します。
報告№106-6102 報告№106-0508 | 分析№106-02223 分析№106-02922 | 106-02922 | 更油からヶ月使用した試料油を分析した結果、銅を使用した箇所の摩耗が確認されました。今後、銅を使用した箇所が仮にオイルリングであった場合、その動きが悪く、油の供給量が減少し、油膜切れが発生する可能性がありますので、オイルリングの動作状況を確認することを推奨します。また、ヶ月後に再度分析を実施し、摩耗の進行状況を確認されることを併せて推奨します。これらのことは、異常摩耗の早期発見パラメータであるフェログラフィーのIs値はの乗とやや高く、摩耗粒子形態観察の結果、銅合金が多く観察されたことSOAP／D－SOAPの結果、銅が検出されたこと以上のことから判断しました。
報告№105-0292 | 分析№105-01847 | 105-01847 | 本トライボ診断は、空気予熱機＃Aガイドベアリングが継続使用可能かを判断することを目的としました。分析の結果、転がり軸受の寿命の指標となるフレーキングの発生が確認されなかったことから、ベアリングは継続使用可能と判断します。但し、水分がppmと当社推奨の管理限界値を超えていました。今後、水分濃度が上昇し、錆が発生することが懸念されるため至急水分を除去されることを推奨します。又、摩耗粒子形態観察で外部から混入した鉄錆、砂が観察され、今後、これらの異物が軸受軌道面に噛み込み摩耗が進行することが懸念されるため、ヶ月以内に再度分析を実施し、摩耗の進行状況を確認されることを併せて推奨します。尚、計数汚染度は、水分が高いためセンサーエラーを起こし、測定不能でした。
報告№105-6050 報告№105-6054 | 分析№105-01529 分析№105-01718 | 105-01718 | 分析の結果、フェログラフィーを除く項目は良好でした。フェログラフィーの結果、異常摩耗の早期発見パラメータであるIs値はと良好の範囲にあるものの、摩耗粒子形態観察で金属接触が厳しい場合に発生するシビア粒子、摩擦熱が高い場合に発生する球状粒子がやや多く観察されています。観察された中でも球状粒子は、異常の兆候を示す形態のパラメータで、この摩耗粒子が発生する原因は、一般に、溶接工事、溶接作業などによる溶接スパッタの混入、電食による発生、厳しい金属接触による摩耗、が考えられます。発生原因が、の溶接スパッタの混入であれば、今後増加しないと思われますが、が考えられる場合は、原因を取り除かなければ球状粒子は増加すると考えられますので、運転開始ヶ月以内に再度分析を実施し、この球状粒子の増加の有無を確認されることを推奨します。念のため、主機の起動時、停止時の温度チャートから軸受温度が微妙に変化しているか、いないかの確認をされるよう推奨します。尚、を示す粘度、水分、全酸価、RBOT、IRの各データが良好であることから、この油は継続使用可能と判断します。濾過の必要性計数汚染度がNAS級と当社推奨の管理限界値内にありますが、汚染原因が硬い汚染物の影響で摩耗が発生していますので、濾過を実施することを推奨します。
報告№109-09136 報告№112-00588 | 分析№109-001160 分析№112-002431 | 112-002431_date130226 | 、汚染状態、摩耗状態ポンプディーゼルエンジンと潤滑油は、継続使用可能な状態であるため、分解点検の必要はないと判断します。但し、観察された油中粒子には、異物の切削作用の影響で発生する切削摩耗や、油膜が局部的に破断する凝着摩耗で発生した摩耗粒子が観られたことから、今後の摩耗進行を傾向監視するため、＜以下のに示す＞対策を推奨します。余寿命予測フェログラフィーのIs値は、前回に比較しての乗から変化はなく、平衡状態で安定した潤滑状態になっていることがわかります。このような安定した潤滑状態では、異常な方向に向かう上昇角を示さないことからIs値による余寿命予測はできませんが、前回と今回の各データを比較した結果から総合的に判断すると、少なくとも年程度の間は継続して使用が可能な状態にあると判断します。次回点検でピストンリングとメタル摩耗の点検と更油当該機の油中からカルシウム化合物がやや高い濃度で検出されたため、この化合物がコンロッドメタルやクランクメタルの摩耗を促進させる懸念があります。化合物発生の原因は、ピストンリングの摩耗によって燃焼ガスのシール性が低下し、燃焼ガス中の硫黄分と油中のカルシウム添加剤が反応するためと考えられます。そのため、次回点検では第一にピストンリングの摩耗状態の点検を推奨すると共に、第二に、更油を推奨します。また、クランクメタルの一部では積層構造になっている再上部層のホワイトメタルが摩耗し、第二層のニッケル層が軽度に摩耗している箇所があると推定されます。摩耗範囲は限定的だと思われますので、直ちに異常ではないものの、次回点検ではピストンリングと共にメタル摩耗も点検を推奨します。定期的なトライボ診断トライボ診断は、潤滑油を分析し、潤滑油の性状を調査して継続使用が可能か、更油すべきかの評価を行うことはもとより、ギヤや転がり軸受、すべり軸受などの潤滑状態も評価する設備診断技術ですが、農業用の設備では稼働率にもよるものの年に回程度の診断により、そのデータの変化から異常の兆候を早期に発見することや、分解点検の必要性を判断することが可能となります。今回の分析データでは、潤滑油中に摩耗速度の早い摩耗形態の切削摩耗および凝着摩耗が確認されたことから、今後も定期的な分析診断により設備状態を把握することを推奨します。はフェログラフィーおよびSOAP-Tの結果から総合的に判断した結果、傾向管理が必要な状態にあると考えられます。フェログラフィー【定量分析：Is値】Is値は異常摩耗の早期発見パラメータのつで、摩耗粒子を定量化するために用います。今回のIs値はの乗とやや高い値でした。フェログラフィー【定性分析：摩耗粒子および摩耗形態観察】分析結果から比較的多く観察された粒子は、以下の通りでした。正常な摩耗粒子・潤滑状態が正常なマイルド摩耗により発生。切削粒子・異物や金属表面の微小突起による切削摩耗により発生。シビア粒子・潤滑状態がやや厳しい凝着摩耗により発生。金属潤滑部が局部的に油膜切れを起していると考えられます。黒錆・潤滑状態がやや厳しい凝着摩耗により発生。金属接触が厳しく、且つ、高い摩擦熱が発生していると考えられます。フリクションポリマ・局部的に高圧・高温となる場合に発生。観察された摩耗粒子の中でも切削粒子、フリクションポリマは、注意が必要です。切削摩耗は、他の摩耗形態に比較して摩耗進行速度が速く注意が必要で、定期的なトライボ診断による状態監視が必要と考えます。切削摩耗の原因となる混入異物が残留している場合、この異物により切削摩耗が継続して発生する可能性があります。フリクションポリマは、潤滑油が摺動面に押し込められ高圧状態になると同時に、圧縮熱により高温状態になった結果、基油自身が重合反応を起こし生成することが知られています。そのため、高圧高温状態の解消がなされなければ、潤滑油の劣化が進行し、粘度上昇に因る潤滑異常に進展する場合があります。Iカップリング発光分光分析【SOAP-T】検出された金属元素から発生箇所を推定すると、以下の通りでした。鉄、ニッケル、錫・エンジン部品リン、亜鉛、カルシウム・添加剤バリウム、ナトリウム・外部混入異物メタルの摩耗SOAP-Tで軸受メタルの主成分である錫が検出されました。潤滑状態が直ちに異常にならないと思われますが、メタル成分が検出されていることからメタルの一部に油膜切れが発生していることの証です。一般にポンプ場の稼働率は低稼働率であり、起動停止回数が多い傾向にあるため、本機のメタル成分の増加要因は起動停止時に油膜切れが生じて発生していると推定されます。一定期間経過後に再分析し、傾向監視によるメタルの摩耗状態を確認する必要があると思われます。カルシウムの析出SOAP-Tの結果、カルシウムがとやや高い値でした。エンジン油中にカルシウム化合物がやや高い濃度で検出された場合、この化合物がコンロッドメタルやクランクメタル摺動面に噛み込んで摩耗させたり、メタルに埋め込まれて摩耗を促進させたりする原因になるなどの悪影響を生じることが当社の研究結果から判明しています。この影響については、別紙カルシウムの析出をご覧ください。計数汚染度計数汚染度は、NAS級以上と汚染されていました。重量汚染度は、.mg/mlでした。光学顕微鏡写真重量汚染度で濾過したフィルタ表面上の夾雑物を光学顕微鏡で観察した結果、鉄錆、砂、カルシウム化合物等が観察されました。粒度分布粒度分布は.～μmの範囲にあり、.μmにピークが確認されました。μm以下の粒子が多いことから、燃焼して発生したすす等であることが分かります。は良好と判断します。粘度粘度は、mm/sと新油値mm/sに比較して、粘度変化率は-.％で、当社推奨の管理限界値である±％以内にあり、良好と判断します。水分は、ppmと当社推奨の管理限界値の以下にあり、良好と判断します。酸価は、mgKOH/gと新油値mgKOH/gに比較して高いものの、IRの結果で油劣化の兆候を示すカルボン酸の吸収が確認されていないことから、良好と判断します。塩基価は、mgKOH/gと当社推奨の管理限界値のmgKOH/g以上であることから、良好と判断します。IRIRチャートの結果、新油と使用油のスペクトルパターンはほぼ一致し、また、油劣化の兆候を示すカルボン酸の吸収が確認されていないことから、良好と判断します。
報告№109-09500 報告№109-09500 | 分析№109-003042 分析№109-003042 | 109-003042 | ・摩耗状態前回同様にSOAPで鉄、鉛、銅、D－SOAPで鉄、カルシウムが比較的多く検出されました。異常摩耗の早期発見パラメータであるフェログラフィーのIs値が前回のの乗から乗に桁上昇していました。観察された摩耗粒子は、μm以下の微小な鉄系摩耗粒子、異物の噛み込みなどで発生する切削粒子、金属接触が厳しい場合に発生するシビア粒子、金属接触が厳しく、且つ、摩擦熱が高い場合に発生する黒錆が比較的多く観察されたことから、エンジン内で発生している摩耗形態は、マイルド摩耗とともに切削摩耗と凝着摩耗が混在していることが分かりました。これらの摩耗形態の中でも、特に切削摩耗は、異物が混入していない状態に比較して、摩耗進行速度が速く注意が必要です。また、切削摩耗発生の原因となる混入異物が残留している場合、この異物により切削摩耗が継続して発生する可能性があります。・カルシウムの析出D－SOAPで前回同様にカルシウムがppm検出されました。カルシウムが検出された要因は、油の添加剤成分が析出したためと思われます。このカルシウムは、軸受メタルなどの摺動面の油膜に噛み込むサイズであることが多く、その影響でメタルなどの金属表面で切削摩耗が発生し、軸受寿命が短命化することがあります。カルシウムがこのように高濃度になるのは、一般にディーゼルエンジンの燃焼ガスや未燃焼ガスが、燃焼室から潤滑部に入り込んでいるために起きていると推定されます。この現象は、オイルリングやトップリングが正常であれば、発生しにくいものですが、オイルリングなどが摩耗していると、燃焼ガスや未燃焼ガスが燃焼室から潤滑油中に入り易くなると思われます。カルシウム濃度がこのように高い場合、軸受メタルは比較的短時間で摩耗する事を当社の研究で判明しています。・水分の増加水分がppmと当社推奨の管理限界値を超えていました。今後、水分の影響で発錆し、その影響で摩耗が発生する懸念があります。・軸受の摩耗前回同様に軸受メタルの主成分である錫が検出されていないことから、現在のところ、クランクメタル等の軸受メタルの潤滑状態は正常であると思われます。結論現在のところ、対象設備は継続使用可能な状態にあると思われますが、潤滑油に対しては、以下の対策が必要と判断します。潤滑油はメタル摩耗の進展予防策として、μm以下のカルシウムを濾過できる精密な濾過機で潤滑油の濾過を推奨します。また、部分更油による水分の低濃度化など計画的に水分管理をされることを推奨します。
報告№108-0030 報告№108-5002 | 分析№108-00153 分析№108-00321 | 108-00321 | 、汚染度、軸受の潤滑状態を確認する。今回の採油は、対象設備の停止中に廃油口から実施しているため、油循環中に採油した場合に比較し、油中粒子の沈降の影響を受け、分析データが高濃度に出る可能性があります。今回の分析は以上のことを踏まえて結果を検討しました。分析の結果、計数汚染度はNAS級と当社推奨の管理限界値に到達しており、また、異常摩耗の早期発見パラメータであるフェログラフィーのIs値が高いの乗となっていました。摩耗粒子およびフィルタ表面の異物を観察した結果、金属片、鉄錆、砂等が多く観察されました。更にD－SOAPで鉄が検出され、SEM・XMAの結果、ケイ素、ナトリウムを含む砂等が観察されたことから、汚染度が高い要因は、採油の影響によるものと考えられました。今回の採油は対象設備の停止中に廃油口から採油を実施しているため、これらの異物は、廃油口配管内部に残留していた汚染物が検出された可能性が高いと思われます。但し、観察された摩耗粒子は、粒子濃度が高めになる箇所からの採油であるにもかかわらず、正常な潤滑状態下で発生した摩耗粒子が支配的であることから、対象設備の潤滑状態は正常な状態にあると判断します。一方、を示す粘度、水分、全酸価、IRの各データは良好の範囲にあることから、この油は継続使用可能と判断します。尚、上述しましたように、今回の採油は停止中の採油であるため、運転中の採油に比較して染度は高目に出ている可能性があります。次回採油のタイミングは、粒子の沈降の影響を極力抑え、油中粒子が均一な分散状態に近い状態で採油が実施できるように、対象設備の運転中、または停止直後に採油を実施されることを推奨します。
報告№109-09136 報告№110-00319 | 分析№109-001160 分析№110-001309 | 110-001309 | は、油の粘度、油中のスラッジの発生量を判断パラメータに、粘度、全酸価、IR、RBOTで評価します。分析の結果、油の粘性を示す粘度は、新油値のmm/sに比較して粘度変化率が+.％のmm/sとほぼ変化はなく、また油中のスラッジの発生量を示す全酸価は、新油値の.mgKOH/gに比較して大きな変化のない.mgKOH/gと劣化は確認されなかった。さらにはIRの結果でも油が劣化した場合に発生するカルボン酸の発生も確認されず、酸化防止剤の残存量を示すRBOTは、限界値minに比較して、十分に残量があるminであった以上のことから、潤滑油の劣化は確認されませんでした。一方、油中の水分を計測した結果、水分はppmと新油と同等であり、継続使用可能な状態にあることが確認されました。潤滑油は継続使用可能な状態にあると判断します。なお、潤滑油の余寿命は、RBOTの使用時間当たりの減少量から推定しますが、推定には新油値と使用油のRBOT値に加えて、使用時間または直近の油入替日が必要となります。今後は、可能であればご提供下さい。
報告№109-09136 報告№110-00127 | 分析№109-001160 分析№110-000471 | 110-000471 | ・摩耗状態前回同様にD－SOAPの結果、潤滑油中からは微量ですが鉄が検出されました。検出された鉄は、粒子観察の結果からμm以下の摩耗粒子でした。これらのことから、摩耗が比較的ゆっくりと進行するマイルド摩耗が鉄を使用した箇所で発生していると思われます。軸受メタルの主成分である錫が検出されていないため、軸受の摩耗は発生していないと思われますが、異常摩耗の早期発見パラメータであるフェログラフィーのIs値がの乗とやや高い範囲にあることから、傾向監視が必要と思われます。・汚染度前回に比較して計数汚染度はNAS級からNAS級にランク減少し、良好でした。・前回同様に粘度、水分、全酸価、IR、RBOTの各データは良好でした。潤滑油および軸受は継続使用可能な状態にあるものの、以下の対策が必要です。今後、鉄系摩耗粒子の発生が継続した場合、発生した摩耗粒子が軸受摺動面に噛み込み軸受の摩耗が発生することが懸念されますので、念のため、夏期ピーク前に再度分析を実施し、摩耗の進行状況を確認することを推奨します。
報告№106-4551 報告№106-4551 | 分析№106-01307 分析№106-01307 | 106-01307 | 今回の採油は、機器停止時間後にドレンバルブから実施しているため、油循環中の採油に比較して油中粒子が沈降して高濃度になっている部分を採油していることが考えられます。したがって、油が循環している状態で採油を実施した場合に比較して、分析データが高くなり、異常な状態と判断してしまう可能性があります。しかし、今回の採油は、採油条件が比較的悪い側になると想定されるにもかかわらず、分析データは良好となっています。採油がこのように悪い側になると予想される状況であるにもかかわらず、分析の結果は、潤滑状態が正常な状態であり、また潤滑油も継続使用可能な状態にあることが確認出来ました。これらのことは、D-SOAPでギヤ歯面の摩耗により発生する鉄が検出されたものの、異常摩耗の早期発見パラメータであるIs値がの乗と良好の範囲にあり、摩耗粒子形態観察の結果、微小でマイルドな摩耗粒子が観察されたこと以上のことから判断しました。トライボ診断では、バックラッシの増加量を分析結果から計算できますので、ギヤの形式、歯形、モジュール、歯数、歯幅をお知らせ下さい。計算結果をご報告いたします。この油は継続使用可能と判断します。粘度は良好と判断します。粘度はmm/sと管理限界値以内にあり、良好と判断します。水分は良好と判断します。水分は.ppmと管理限界値の以下にあり、良好と判断します。全酸価は良好と判断します。全酸価は.mgKOH/gと新油データの.mgKOH/gに比較して高い値を示しているものの、IRの結果で油劣化の兆候を示すカルボン酸が確認されていないことから、良好と判断します。IRは良好と判断します。IRの結果、油劣化の兆候を示すカルボン酸の吸収が確認されていないことから、継続使用可能な状態にあると考えられます。計数汚染度は良好と判断します。計数汚染度は良好と判断します。計数汚染度はNAS級と当社推奨の管理限界値のNAS級以内にあり、良好と判断します。重量汚染度は.mg/mlでした。重量汚染度は.mg/mlでした。機器の潤滑状態フェログラフィーの結果、異常摩耗の早期発見パラメータであるIs値がの乗と良好の範囲にあり、ギヤ歯面、転がり軸受ではマイルドな状態で摩耗が進行していることから、継続使用可能な状態にあると判断します。SOAPは良好と判断します。SOAPの結果、油の添加剤成分であるリンが検出されました。D－SOAPの結果、鉄が検出されました。D－SOAPの結果、摩耗により発生する鉄、外部から混入したカルシウムが検出されました。フェログラフィーの結果、ギヤ歯面、転がり軸受は継続使用可能な状態にあると判断します。フェログラフィーの結果、異常摩耗の早期発見パラメータであるIs値がの乗と良好の範囲にあり、ギヤ歯面、転がり軸受ではマイルドな状態で摩耗が進行していることから、継続使用可能な状態にあると判断します。
報告№109-09136 報告№110-00753 | 分析№109-001160 分析№110-003566 | 110-003566 | Iカップリング発光分光分析供試のタービン油を分析した結果、検出された金属元素は、SOAP／D－SOAPの結果表に示すように、鉄、銅、錫、ケイ素、ナトリウムが検出されました。これらの検出された金属元素から発生箇所を推定すると鉄、銅、錫・軸受等ケイ素、ナトリウム・外部混入異物であると思われます。このうち、機械部品が摩耗したと思われる元素はのグループです。軸受の余寿命金属元素分析で軸受メタルの主成分である錫がppm検出されたため、前回と今回の分析結果を基にメタル摩耗の状態を検討しました。検討には、下式で摩耗速度を計算し、その結果から現時点における平均的な摩耗深さを求めました。その結果、摩耗の深さは軸受表面から.μmであると推定できました。y=×-x+.----ここでy:平均的な摩耗深さx:運転時間本軸受がこの摩耗速度で、摩耗の限界に到達する時間、いわゆる限界使用時間を試算すると、軸受の表面粗さをsとした場合の余寿命は約万時間になると推定され、摩耗速度が非常に小さく、良好な潤滑状態が継続しているものと判断できます。フェログラフィー異常摩耗の早期発見パラメータとして摩耗粒子を定量化して評価するフェログラフィーのIs値は、潤滑状態が正常なのマイナス乗でした。摩耗粒子の形態で比較的多く観察された粒子は、潤滑状態が正常な場合に発生する摩耗粒子、異物の噛み込みなどで発生する切削粒子でした。このような摩耗粒子が観察された場合には、潤滑部では正常なマイルド摩耗、異物による切削摩耗が発生していることが分かります。切削摩耗は、他の摩耗形態に比較して摩耗進行速度が速く注意が必要で、定期的なトライボ診断による状態監視が必要と考えます。切削摩耗の原因となる混入異物が残留している場合、この異物により切削摩耗が継続して発生する可能性があります。計数汚染度、重量汚染度は共に良好でした。全酸価、IRの各データは良好でした。軸受および潤滑油は継続使用可能な状態にあると判断します。なお、発生している摩耗形態に摩耗速度が比較的速い切削摩耗の発生が確認されていますので、今後も定期的に分析を実施し、摩耗の進行状況を確認することを推奨します。
報告№107-4508 報告№107-6519 | 分析№107-00526 分析№107-00608 | 107-00608 | 分析の結果、前回に比較して、潤滑を示す項目は全て良好でしたが、観察された摩耗粒子には、前回同様に油膜が局部的に破断して発生するμm前後の摩耗粒子が散見され、軸受摺動面では局部的な摩耗が発生していたと推定されました。本試料油は、主機が停止して時間分後のスラスト油槽のオイルゲージから採油しているため、油中の粒子は時間経過と共に沈降し、粒子濃度が低濃度になっていると思われます。潤滑状態を判断する重要なパラメータとしてのIs値は、油中粒子のμm以上のサイズを数値化しており、本試料油の採油条件では適切に数値化するのが困難で、より正確な潤滑状態の確認を行うには、停止直後に採油するなど、採油条件を再考した上で初期状態を再確認されることを推奨します。
報告№108-0202 報告№108-0202 |  | 108-01466_1467 | を示す粘度、水分、全酸価、IRの各データは当社推奨の管理限界値内にあることから、継続使用可能と判断します。濾過効率は～％と比較的高く、かつ、清浄機出口サンプリング弁から採取した試料油の汚染度がNAS級と清浄な状態を保持できていることから、濾過精度は確保できていると判断します。を示す粘度、水分、全酸価、IRの各データは良好でした。油清浄機の濾過効率による油汚染度管理に関する考察油清浄機の濾過効率の指標であるβ値を確認するため、油清浄機の入口側と出口側の配管より採油を実施し、計数汚染度を実施しました。その結果を下表に示します。 ・ここで、 EMBEDExcel.Sheet.式および表に示す通り、その結果、～μmレンジが%～μmレンジが%～μmレンジが%～μmレンジが%であり、汚染度もNAS級と清浄な状態を保持できていることから、濾過精度は確保できていると判断できました。機器の摩耗油清浄機が設置されていることでNAS級と清浄になっていますが、油濾過機がないと仮定した場合、計算により求めた～μmレンジの汚染度はNAS級以上の汚染状態になる可能性を示唆するものととらえる事が出来ます。他のレンジを同様に計算すると以下のようになり、NAS級以上となりました。～～～～以上等級級以上油清浄機がなかったとした場合、以上のとおりNAS級以上の汚染された状態になることが推定されます。
報告№110-00260 報告№110-00737 |  | 110-003457_3458 | 前回同様にを示す粘度、水分、全酸価、IRの各データは良好です。油の粘性を示す粘度は、前回のmm/sに比較して粘度変化率が+.％のmm/sとほぼ変化はありませんでした。水分は前回のppmから.ppmとほぼ変化はありませんでした。油中のスラッジの発生量を示す全酸価は、前回の.mgKOH/gから.mgKOH/gに大きな変化はないことから、劣化は確認されませんでした。さらにはIRの結果でも油が劣化した場合に発生するカルボン酸の発生も確認されませんでした。油清浄機の濾過効率による油汚染度管理に関する考察油清浄機の濾過効率の指標であるβ値を確認するため、油清浄機の入口側と出口側の配管より採油を実施し、計数汚染度を実施しました。その結果を下表に示します。 ・ここで、 EMBEDExcel.Sheet.表に示す通り、油清浄機入口に比較して出口の粒子数が大きな値を示しており、濾過効率を求めることができませんでした。油清浄機の入口と出口の粒子数を比較し、濾過後の出口側の粒子数が多くなる現象が見られた場合、その原因として、油清浄機の濾過材の交換時期を迎えた採油配管の排油が十分ではなく、配管内に滞留していた錆などの汚染粒子が混入した状態で採油した採油試料が入れ替わったことなどが考えられます。今回の分析では、前回同様に入口側と出口側の汚染度データが逆転していたため油清浄機の濾過効率を求められず、定量的な評価はできませんでした。EMBEDExcel.Sheet.そこで、今回は油中の摩耗粒子の形態から摩耗状況を確認しました。油清浄機入口の油中の摩耗粒子を詳細に観察した結果、異常な摩耗形態を示す摩耗粒子が観察されなかったことから、潤滑状態は正常な状態にあると判断します。写真油中摩耗粒子の評価前回同様にを示す粘度、水分、全酸価、IRの各データは当社推奨の管理限界値内にあることから、継続使用可能と判断します。濾過効率の確認表に示す通り、油清浄機入口に比較して出口の粒子数が大きな値を示しており、濾過効率を求めることができませんでした。機器の潤滑状態今回の分析では上述したとおり、入口側と出口側の汚染度データが逆転していたため油清浄機の濾過効率を求められず、定量的な評価はできませんでした。そのため、今回は油中の摩耗粒子の形態から摩耗状況を確認しました。その結果、異常な摩耗形態を示す摩耗粒子が観察されなかったことから、潤滑状態は正常な状態にあると判断します。
報告№105-0041 | 分析№105-00267 | 105-00267 | 濾過前の試料油を分析した結果、光学顕微鏡写真に示すように茶褐色状のスラッジが観察された。スラッジが発生した要因は、D－SOAPで油の添加剤成分である亜鉛が、バリウムが検出されたことから、油の添加剤成分の析出と、スラストメタルの摺動面で摩擦熱が高い箇所が発生し、油のスラッジが発生したためと考えられました。これらの障害発生に対する弊害を勘案の上、今後、摩擦熱により油劣化が進行する可能性がありますので、ヶ月以内に再度分析を実施し、劣化状況を確認されることを推奨します。
報告№109-09136 報告№113-00463 | 分析№109-001160 分析№113-001895 | 113-001895_date140218 | 軸受は継続使用可能な状態にあると判断します。但し、将来的な摩耗進行の有無を確認するためにも傾向監視を継続することが有効です。また、グリースはちょう度の低下が確認されました。グリースの交換ちょう度の低下が確認されたことから、グリースが硬化しており、今後、油分の流動性がなくなり、軸受等で良好な油膜が保持されにくくなることから、グリースを交換されることを推奨します。定期的な分析今後懸念される摩耗の進行を監視するため、定期的に分析を実施することを推奨します。診断結果グリースのちょう度は当社推奨の管理限界値を超えていました。ちょう度前回に比較して今回のちょう度は、からに低下していました。当社推奨の管理下限値のを下回っていることから、グリースが硬化していることが分かりました。硬化したグリースを使用した場合、油分の流動性がなくなり、軸受等で良好な油膜が保持されにくくなる可能性があります。滴点前回に比較して今回の滴点は、から変化はありませんでした。新グリース値のに比較して低下しているものの、良好と判断します。酸価・IRグリースの酸化劣化は、酸価およびIRの結果から総合的に判断します。前回に比較して今回の酸価は、mgKOH/gからmgKOH/gに上昇していました。新グリース値mgKOH/g以下であり、IRの結果で酸化劣化の兆候を示すカルボン酸の吸収が確認されていないことから、良好と判断します。水分前回に比較して今回の水分は、からppmに減少していました。新グリース値以下であり、良好の範囲にあると判断します。総合的に判断した結果、は許容範囲内にあり、機器は継続使用可能と判定しますが、摺動部の摩耗が認められたため、定期的に潤滑油分析を実施し、摩耗推移を監視することが有用と考えます。フェログラフィー【定性分析：摩耗粒子および摩耗形態観察】観察された代表的な粒子は、以下の通りでした。シビア粒子・潤滑状態がやや厳しい凝着摩耗により発生。金属潤滑部が局部的に油膜切れを起していると考えられます。観察された摩耗粒子の中でもシビア粒子は、摩擦面が将来的に異常摩耗へ進展する可能性を示唆しているため、傾向監視が必要と思われます。詳細は、別紙傾向監視が必要な摩耗粒子をご覧ください。Iカップリング発光分光分析【SOAP-T】検出された金属元素と、想定される発生箇所は、以下の通りです。鉄、鉛、銅、クロム、錫、アルミニウム・軸受等リン、亜鉛、カルシウム、バリウム、アルミニウム、ケイ素、ナトリウム、マグネシウム・添加剤、増ちょう剤、外部混入異物等銅が比較的高い値であり、銅を使用した箇所の摩耗が懸念されます。転がり軸受の場合、保持器で銅を使用していることがあり、本軸受の保持器が銅である場合、今後、摩耗が進行することで転動体とのギャップが大きくなると共に振動が増大し、摩耗の進行につながることが懸念されます。
報告№105-0102 報告№105-0102 | 分析№105-00708 分析№105-00708 | 105-00708 | 前回の分析結果でスラストに摩耗の発生が確認されたため、本分析では、その後の軸受の潤滑状態を確認することを目的としました。分析の結果、前回に比較して計数汚染度がNAS級からNAS級にランク減少し、D－SOAPで、鉄、銅が共に減少しており、摩耗は安定しているものと判断します。は良好と判断します。粘度は良好と判断します。粘度はmm/sと新油値mm/sに比較して、粘度変化率は-.％で、当社推奨の管理限界値である±％以内にあり、良好と判断します。水分は良好と判断します。水分はppmと当社推奨の管理限界値の以下であり、良好と判断します。全酸価は良好と判断します。全酸価は.mgKOH/gと新油値.mgKOH/gに比較して変化はなく、良好と判断します。IRの結果、良好と判断します。IRの結果、油劣化の兆候を示すカルボン酸の吸収が確認されていないことから、良好と判断します。は良好と判断します。計数汚染度は良好と判断します。計数汚染度はNAS級と当社推奨の管理限界値のNAS級以内であり、良好と判断します。重量汚染度は良好と判断します。重量汚染度は.mg/mlと当社推奨の管理限界値のmg/ml以内であり、良好と判断します。機器の潤滑状態機器の潤滑状態は正常と判断します。SOAPの結果は良好です。SOAPの結果、ニッケルがppm、油の添加剤成分であるリンがppm、亜鉛がppm、バリウムがppm、外部から混入したカルシウムがppm、ナトリウムがppm検出されました。軸受の摩耗を示す錫は検出されず、良好と判断します。D－SOAPの結果は良好です。D－SOAPの結果、油の添加剤成分である亜鉛が、バリウムが、外部から混入したカルシウムが検出されました。軸受の摩耗を示す錫は検出されず、良好と判断します。フェログラフィーの結果は良好です。摩耗粒子形態観察で、外部から混入した鉄錆・砂が観察されましたが、潤滑異常の早期発見パラメータである摩耗過酷度を示すIs値がと良好の範囲にあることから、潤滑状態は良好な状態にあると判断します。
報告№109-09136 報告№112-00740 | 分析№109-001160 分析№112-003357 | 112-003357_date130412 | 潤滑油汚染されているものの、劣化はみられないことから、継続使用可能と判断します。軸受は継続使用可能な状態にあると判断します。但し、将来的な摩耗進行の有無を確認するためにも傾向監視を継続することが有効です。次回点検でピストンリングの点検当該機の油中からカルシウム化合物がやや高い濃度で検出されたため、この化合物がコンロッドメタルやクランクメタルの摩耗を促進させる懸念があります。化合物発生の原因は、ピストンリングの摩耗によって燃焼ガスのシール性が低下し、燃焼ガス中の硫黄分と油中のカルシウム添加剤が反応するためと考えられます。そのため、次回点検では第一にピストンリングの摩耗状態の点検を推奨します。定期的な分析今後懸念される凝着摩耗の進行を監視するため、早めに再分析することを推奨します。はフェログラフィーおよびSOAP／D-SOAPの結果から総合的に判断した結果、やや厳しい状態にあると考えられます。フェログラフィー【定量分析：Is値】Is値は異常摩耗の早期発見パラメータのつで、摩耗粒子を定量化するために用います。今回のIs値はの乗と、やや高い値でした。フェログラフィー【定性分析：摩耗粒子および摩耗形態観察】分析結果から比較的多く観察された粒子は、以下の通りでした。正常な摩耗粒子・潤滑状態が正常なマイルド摩耗により発生。シビア粒子・潤滑状態がやや厳しい凝着摩耗により発生。金属潤滑部が局部的に油膜切れを起していると考えられます。黒錆・潤滑状態がやや厳しい凝着摩耗により発生。金属接触が厳しく、且つ、高い摩擦熱が発生していると考えられます。観察された摩耗粒子の中でもシビア粒子、黒錆は、将来的な摩耗の進行に繋がる可能性を示唆しているため、傾向監視が必要と思われます。シビア粒子、黒錆は、凝着摩耗に分類されます。これらの摩耗粒子は、摺動面で凝着、破断を繰り返し、この過程で生じる移着粒子が成長して摩耗粒子となります。そのため、摺動面では局部的に油膜切れが発生していることを示しています。この状態が継続した場合、摩耗粒子のサイズは徐々に大型化していき、設備の損傷に至る場合がありますので、傾向監視が必要です。Iカップリング発光分光分析【SOAP／D-SOAP】検出された金属元素から発生箇所を推定すると、以下の通りでした。鉄、鉛、銅、錫・エンジン部品リン、亜鉛、カルシウム・添加剤バリウム、アルミニウム、ケイ素、ナトリウム、マグネシウム、ホウ素・外部混入異物クランクメタルの摩耗SOAP/D-SOAPで鉛、銅、錫が検出されたことから、クランクメタル表面に摩耗が発生していると推定されます。ディーゼルエンジンのクランクメタルは積層構造になっており、クランクメタルの最表面はホワイトメタル層が存在し、その下にニッケル層、さらにその下には銅と鉛の合金であるケルメット層が存在します。ディーゼルエンジンのメタルは、設計上、油膜が正常に形成される流体潤滑が基本であることから、通常の使用においては摩耗しにくいと思われますが、メタルの潤滑部に流体潤滑になりにくい部分が発生するとメタル表面の軟質金属部が摩耗しメタル部のすぐ下のニッケル部まで摩耗し始め、ホワイトメタル層の主成分である錫や鉛、そしてメタルの第二層のニッケルやバックメタルの銅が検出されます。今後、摩耗が進行した場合、軸受が焼付を起こす可能性があるため、注意が必要です。その他の銅を使用した箇所の溶出・摩耗SOAPで銅がppmと高い値で検出されたことから、潤滑油系統内で銅を使用している箇所での溶出・摩耗が懸念されます。潤滑油系統内で銅を使用している箇所は、潤滑油冷却器の配管などが考えられます。この箇所で溶出・摩耗が発生する場合は以下のことが考えられます。潤滑油冷却器の配管で摩耗していた場合、配管取付け部に緩みが生じて配管が振動し、継手部が外れたり、亀裂が生じて冷却水の混入にいたる場合があります。亜鉛系添加剤の影響により、潤滑油冷却器の配管で溶出していた場合、ピンホールが発生して冷却水の混入に至る場合があります。今後、油劣化の進行や水分濃度が上昇することに注意が必要です。カルシウムの析出D-SOAPでカルシウムが.ppm検出されました。この影響については、別紙カルシウムの析出をご覧ください。計数汚染度計数汚染度は前回に比較して、NAS級からNAS級以上にランク上昇し、汚染されていました。重量汚染度は前回に比較して、mg/mlからmg/mlに減少していました。粒度分布粒度分布は.～μmの範囲にあり、.μmにピークが確認されました。μm以下の粒子が多いことから、燃焼して発生したすす等であることが分かります。前回同様に、粘度、水分、酸価、塩基価、IRの各データは良好でした。
|  | 113-001467 | 分析の結果、潤滑油の劣化は確認されなかったことから、継続使用可能と判断します。但し、油中の汚染度が高いことから、異物の噛み込みによる摩耗が懸念されます。今回は採油条件の影響で、汚染度が高くなっている可能性がありますが、念のために示す対策を推奨します。定期的なトライボ診断実施定期的な分析を実施することにより、データの変化から異常の兆候を早期に発見することが可能となります。今後懸念される汚染度の増加、摩耗の進行を監視するため、定期的なトライボ診断の実施を推奨します。最適な採油方法本試料油は、機器停止中にドレンバルブから採油されているため、分析データが高濃度に出ていると推定されます。正確なデータによる診断を行うためにも、今後の採油は、極力運転中もしくは停止直後の油槽中層部から実施されることを推奨します。は良好でした。粘度粘度は、mm/sと、新油値のmm/sに比較して粘度変化率が-.％となり、当社推奨の管理限界値である±％以内であり、良好と判断します。水分は.ppmと当社推奨の管理限界値以下であり、良好と判断します。酸価は、.mgKOH/gと新油値.mgKOH/g以下であり、良好と判断します。計数汚染度および重量汚染度は当社推奨の管理限界値を超えていました。フィルタ表面の異物観察で、金属片、鉄錆、砂等が観察されたことから、汚染度が高い要因は、摩耗と外部混入異物の影響と思われます。計数汚染度計数汚染度はNAS級と当社推奨の管理限界値NAS級に到達していました。重量汚染度はmg/mlと当社推奨の管理限界値mg/mlを超えていました。光学顕微鏡写真重量汚染度で濾過したフィルタ表面上の夾雑物を光学顕微鏡で観察した結果、金属片、鉄錆、砂等が観察されました。
報告№106-0416 報告№106-0423 | 分析№106-02342 分析№106-02367 | 106-02367 | 定期分析で水分が処置領域にあり、計数汚染度が測定出来なかった。その後、臨時分析を実施したが、改善されないため、更油を実施した。更油後の水分、計数汚染度を確認する。臨時分析・濾過前の試料油を分析した結果、水分、計数汚染度共に良好でした。
報告№109-09136 報告№110-00357 | 分析№109-001160 分析№110-001633･1635 | 110-001633_1635 | 使用油粘度、水分、全酸価の各データは良好でした。汚染度使用油重量汚染度の結果、mg/mlと比較的清浄でした。交換直後計数汚染度はNAS級以上、重量汚染度はmg/mlと共に汚染されていました。重量汚染度で使用したフィルタ表面には、茶褐色の粘ちょう物、肉眼で確認できる金属片、鉄錆が観察されたことから、摩耗とスラッジ、外部混入異物の影響によるものと思われます。劣化状況潤滑は全て良好の範囲にあり、劣化は確認されず、継続使用可能な状態にあることが確認されました。残油が及ぼす汚染の影響使用油と交換直後のデータを比較した結果、重量汚染度は倍に増加していることから、新油に入れ替えただけでは油槽内の汚染物が除去しきれないことがわかりました。また、今回の採油が給油口であるため、油槽底部に大型粒子が沈降して、残留している可能性があります。今回観察された金属片や鉄錆はギヤ歯面に噛み込み摩耗を引き起こす場合がありますので取り除く必要があります。濾過による汚染状態の改善使用油を抜き、新油を充填しただけでは、油中の摩耗粒子やスラッジ等は、影響がなくなるまでは除去することは出来ません。正常な潤滑状態を保つには、油中の汚染物を濾過などにより適正な量まで除去する必要があります。
報告№109-09136 報告№112-00646 | 分析№109-001160 分析№112-002901 | 112-002901 | 潤滑油の劣化はないものの、油中の汚染度がやや高い値でした。採油条件の影響で値が高くなっていると考えられますが、異物の影響で将来的に摩耗が進行する懸念がありますので、以下の対策を推奨します。軸受は継続使用可能な状態にあると判断します。但し、将来的な摩耗進行の有無を確認するためにも傾向監視を継続することが有効です。定期的な分析摩耗粒子の形態観察で、切削摩耗や凝着摩耗、そして疲労摩耗が観察されたことから、今後の摩耗進行を監視するため、定期的に分析を実施することを推奨します。最適な採油方法本試料油は、機器停止中に軸受箱排油口から採油されているため、分析データが高濃度に出ていると推定されます。正確なデータによる診断を行うためにも、今後の採油は、極力運転中もしくは停止直後の油槽中層部から実施されることを推奨します。軸受の摩耗状態フェログラフィーおよびSOAP／D-SOAPの結果から総合的に判断した結果、軸受は健全であり、継続使用可能と評価できますが、引続き軸受の機能が保持されていることを確認するためにも、潤滑油診断による傾向管理が有用と考えます。フェログラフィー【定量分析：Is値】Is値は異常摩耗の早期発見パラメータのつで、摩耗粒子を定量化するために用います。Is値はの乗と、高い値でした。また、Is値の上昇傾向は機器の将来予測をするための指標の一つと考えることができます。今回のIs値は前々回に比較しての乗から乗と上昇傾向がみられました。但し、採油条件の影響でIs値が高く出ている可能性があるので、採油条件を改善した上で上昇傾向による将来予測を行うことを推奨します。フェログラフィー【定性分析：摩耗粒子および摩耗形態観察】分析結果から比較的多く観察された粒子は、以下の通りでした。切削粒子・異物や金属表面の微小突起による切削摩耗により発生。シビア粒子・潤滑状態がやや厳しい凝着摩耗により発生。金属潤滑部が局部的に油膜切れを起していると考えられます。疲労摩耗粒子・繰返し応力を受けて発生。観察された摩耗粒子の中でも切削粒子、シビア粒子は、将来的な摩耗の進行に繋がる可能性を示唆しているため、傾向監視が必要と思われます。摩耗形態の中でも切削摩耗は摩耗進行速度が速く、転がり軸受でこの摩耗形態が発生した場合には寿命が分の程度に低下することも知られており、切削摩耗により生じた軌道面の損傷が起点となって転がり軸受の寿命となるフレーキングに進展することから傾向監視による経過監視が必要です。切削摩耗の発生原因となる混入異物が残留している場合、この異物により切削摩耗が継続して発生する可能性があります。シビア粒子は、凝着摩耗に分類されます。この摩耗粒子は、軌道面で凝着、破断を繰り返し、この過程で生じる移着粒子が成長して摩耗粒子となります。そのため、軌道面では局部的に油膜切れが発生していることを示しています。この状態が継続した場合、摩耗粒子のサイズは徐々に大型化していき、最終的には軸受の損傷に至る場合があります。Iカップリング発光分光分析【SOAP／D-SOAP】検出された金属元素から発生箇所を推定すると、以下の通りでした。鉄、亜鉛・軸受等カルシウム、ケイ素、ナトリウム・外部混入異物計数汚染度は、NAS級と当社推奨の管理限界値以下にあるもののやや高い値でした。フィルタ表面の異物観察で金属片、鉄錆、砂等が観察されたことから、汚染度が高い要因は、摩耗と外部混入異物、そして採油条件の影響と思われます。粘度、水分、全酸価、IR、RBOTの各データは、良好でした。尚、別紙RBOTの減少傾向から油の余寿命を求めた結果、本試料油は直近の更油から起算して年月まで使用可能であることが分かります。
報告№109-09136 報告№113-00623 | 分析№109-001160 分析№113-002672 | 113-002672 | 潤滑、汚染状態は良好の範囲にあることから、現在のところ、潤滑油は継続使用可能な状態にあると考えられます。尚、RBOTは減少傾向が確認されませんでした。このことから、酸化防止剤の消耗は確認されず、この油は継続使用可能な状態にあると判断できました。更油日から今回までの期間がヶ月であることから、今後の運転状況に変化がなければ、少なくともヶ月間は使用可能と推定されます。尚、対象設備は継続使用可能な状態にあると判断します。定期的な分析今後も定期的に分析を実施し、RBOTの減少傾向を確認することを推奨します。異常摩耗の早期発見のパラメータであるIs値は、前回の-レベルから-レベルに低下し、正常です。また、異常摩耗の兆候を示す摩耗粒子が顕著に観察されなかったことから、は良好と判断します。計数汚染度は前回のNAS級から等級に変化はなく、当社推奨の管理限界値以下であり良好です。重量汚染度は.mg/mlから.mg/mlに増加しているものの、当社推奨の管理限界値以下であり良好です。粘度、水分、酸価、IR、RBOTの各データは良好です。尚、RBOTは減少傾向が確認されませんでした。このことから、酸化防止剤の消耗は確認されず、この油は継続使用可能な状態にあると判断できました。更油日から今回までの期間がヶ月であることから、今後の運転状況に変化がなければ、少なくともヶ月間は使用可能と推定されます。
報告№107-0058 報告№107-0088 | 分析№107-00240 分析№107-00394 | 107-00394 | 濾過後の試料油を分析した結果、計数汚染度がNAS級と、濾過前のNAS級に対してランク増加し、やや不良領域にありました。濾過後の計数汚染度の粒子数が増加した原因は、濾過前と濾過後の試料油が入れ替わった。濾過後の採油時に誤って外部から混入した。濾過機の操作を誤って、エレメントに捕捉されていた汚染物が濾過機出口配管より排出されてしまった。仮設タンクを使用した場合、そのタンクが汚染されていた。等が考えられます。障害発生に対する弊害を勘案の上、再度採油および分析を実施し、濾過後の計数汚染度の粒子数が増加した原因を確認する必要があると思われます。確認方法は、再度採油した試料油の計数汚染度が今回の濾過後と差なければ原因はまたは、今回の濾過後より清浄になっていれば原因はまたはと考えることができます。
報告№109-09136 報告№112-00589 | 分析№109-001160 分析№112-002445 | 112-002445 | 分析の結果、潤滑油の劣化はなく、汚染度は良好な範囲にあることから、継続使用可能な状態にあると判断します。減速機分析の結果、減速機は継続使用可能な状態にあると判断します。但し、疲労摩耗が発生しており、今後も摩耗の進行を傾向監視するため、以下の対策を推奨します。定期的な分析定期的に分析を実施することにより、データの変化から異常の兆候を早期に発見することが可能となります。また、今回は対象設備の初回分析であるため、あと最低でも回分析を実施し、分析データの変化から今後の分析周期を検討することを推奨します。今後、疲労摩耗の進行が懸念されるため、出来るだけ早めに回目の分析を実施することを推奨します。最適な採油方法本試料油は、機器停止中に給油口から採油されているため、分析データが低濃度に出ていると推定されます。正確なデータによる診断を行うためにも、今後の採油は、極力運転中もしくは停止直後の油槽中層部から実施されることを推奨します。はフェログラフィーおよびSOAP-Tの結果から総合的に判断した結果、継続使用は可能ですが、機器の機能を保持するためにも傾向管理が有用と考えます。フェログラフィー【定量分析：Is値】Is値は異常摩耗の早期発見パラメータのつで、摩耗粒子を定量化するために用います。今回のIs値はの乗とやや高い値でした。フェログラフィー【定性分析：摩耗粒子および摩耗形態観察】分析結果から比較的多く観察された摩耗粒子は、以下の通りでした。疲労摩耗粒子・繰返し応力を受けて発生。Iカップリング発光分光分析【SOAP-T】検出された金属元素から発生箇所を推定すると、以下の通りでした。鉄、鉛、ニッケル・軸受等リン、モリブデン・添加剤カルシウム、アルミニウム、ナトリウム・外部混入異物バックラッシご提供いただいた減速機に関する情報からハスバ歯車の組み合わせの段減速機構であり、この歯車の構成から接触点箇所のバックラッシを求めました。尚、油量が不明でしたので、Lと仮定しました。ギヤのバックラッシの増加量を求めた結果、接触点箇所でバックラッシの増加量は、.μmと推定されます。バックラッシ増加分の上限値は、メーカにより差異はあるものの、当社の推奨するバックラッシは、一般に推奨されるμmを管理目安にしています。この値に比較して十分に小さい値です。は良好と判断します。計数汚染度計数汚染度は、NAS級と当社推奨の管理限界値NAS級以下であり、良好と判断します。重量汚染度は、.mg/mlでした。光学顕微鏡写真重量汚染度で濾過したフィルタ表面上の夾雑物を光学顕微鏡で観察した結果、金属片、鉄錆、砂等が観察されました。は良好と判断します。粘度粘度は、mm/sと新油値mm/sに比較して、粘度変化率は+％で、当社推奨の管理限界値である±％以内であり、良好と判断します。水分は、.ppmと当社推奨の管理限界値の以下であり、良好と判断します。酸価は、.mgKOH/gと新油値.mgKOH/g以下であり、良好と判断します。IRIRチャートの結果、新油と使用油のスペクトルパターンはほぼ一致し、また、油劣化の兆候を示すカルボン酸の吸収が確認されていないことから、良好と判断します。
報告№109-09136 報告№110-00378 | 分析№109-001160 分析№110-001716 | 110-001716 | 摩耗状態前回に比較してSOAP／D－SOAPの結果、鉄および錫濃度に大きな変化はなく、異常摩耗の早期発見パラメータであるフェログラフィーのIs値がのマイナス乗と良好でした。汚染度前回に比較して計数汚染度はNAS級からNAS級にランク減少し、良好でした。粘度、水分、全酸価、IR、RBOTの各データは良好でした。潤滑油および軸受は継続使用可能な状態にあると判断します。
報告№108-5050 報告№108-5050 | 分析№108-02025 分析№108-02025 | 108-02025 | トライボ診断を実施し、、汚染度、潤滑状態を確認する。分析の結果、摩耗粒子の観察から本試料油中で発生している摩耗形態は、潤滑状態が正常なマイルド摩耗と、異物の切削作用で発生する切削摩耗が混在していたことが判りました。但し、観察された摩耗形態は、正常な摩耗粒子が発生するマイルド摩耗が支配的であることから、現在のところ、シリンダおよびピストンリング、クランクメタル等の摩耗が確認されたものの、摩耗の状態はいずれも軽微であり、継続使用可能と判断します。今後は以下の点に注意が必要です。カルシウムの検出D－SOAPの結果、カルシウムが.ppm検出されたことから、油の添加剤成分が析出したものと思われます。カルシウムは、軸受メタルなどの摺動面の油膜に噛み込むサイズであることが多く、その影響でメタルなどの金属表面で切削摩耗が発生し、軸受寿命が短命化することがあります。カルシウムがこのように高濃度になるのは、一般にディーゼルエンジンの燃焼ガスや、未燃焼ガスが、燃焼室から潤滑部に入り込んでいるため起きていると推定されます。この現象は、オイルリングやトップリングが正常であれば、発生しにくいものですが、オイルリングなどが摩耗していると、燃焼ガスや未燃焼ガスが燃焼室から潤滑油中に入いり易くなると思われます。カルシウム濃度がこのように高い場合、軸受メタルは比較的短時間で摩耗する事を当社の研究で判明していますが、本機は、稼働率が極めて低い非常用ディーゼル発電機であるため、稼働率の高い営業用ディーゼル発電機に比較し、メタル摩耗の進展も極めて小さいと思われます。念のため、メタル摩耗の進展予防策として、μm以下のカルシウムを濾過できる精密な濾過機で濾過を実施し、汚染度を正常にされることを推奨します。銅の溶出SOAPの結果、銅がppm検出されました。銅を使用した部分の溶出が発生していると考えられます。この検出された銅は、潤滑油添加剤として使用されている亜鉛系添加剤の影響により溶出することが知られており、今回の検出は、この溶出によるものと考えられます。銅濃度は、別紙鉱油の酸化に対する金属触媒の影響に示すように銅濃度の増加に伴い酸化速度が速まりますので、酸化劣化の進行状況を油分析により監視されることを推奨します。尚、を示す粘度、全酸価、全塩基価、IRの各データは当社に新油データがないため、判定することは出来ませんでした。現在使用している貴社保有の新油分析結果を基準に管理する方法が望ましく、新油をご提供下さい。
報告№106-6023 報告№106-0108 | 分析№106-00388 分析№106-00712 | 106-00712 | 分析の結果、ギヤ歯面ではシビア摩耗粒子や疲労摩耗粒子が発生する厳しい金属接触が発生し、また、～μm前後のマイクロピットと呼ぶ剥離痕が発生していることがわかりました。歯面で発生しているマイクロピットは、現在のところ継続使用に影響がない程度と思われますが、今後この摩耗痕を起点として更に摩耗が進行することも懸念されます。摩耗進行を確認するため、運転再開後ヶ月後に再度分析を実施し、摩耗の進行状況を確認されることを推奨します。尚、を示す粘度、水分、全酸価、IRの各データは良好であることから、この油は継続使用可能と判断します。これらのことは、異常摩耗の早期発見パラメータであるフェログラフィーのIs値がの乗とやや高く、摩耗粒子形態観察の結果、金属接触が厳しい場合に発生するシビア粒子が多く観察されたこと計数汚染度がNAS級以上と汚染されていたこと以上のことから判断しました。本試料油は、主機停止中に下部ドレンから採油されていますが、停止中の採油は油中粒子が時間の経過と共に沈降し、その影響で汚染度や摩耗に関するデータが高くなる傾向にあり、診断結果にも影響がでる可能性があります。今後の採油は、停止後なるべく早いタイミングで実施されることを推奨します。トライボ診断では、歯車のタイプ形状、モジュール、歯幅、歯数、初期バックラッシが分かれば歯車の管理パラメータとして有効であるバックラッシの増加程度を推定し、バックラッシ調整の要否を判定するなど、より良い管理を行う事が出来ますので、次回トライボ診断実施時には各情報の提供をお願いします。
報告№109-09136 報告№112-00666 | 分析№109-001160 分析№112-003077 | 112-003077 | 粘度および消泡性能の低下が確認されました。今後は障害予防を目的に以下の対策を推奨します。更油、或いは、部分更油粘度が低下していたことから、今後適正な粘度範囲で使用していない場合、ギヤ歯面やベアリング軌道面で油膜切れが発生し、摩耗が進行することが懸念されるため、更油、或いは、部分更油を推奨します。追加分析消泡性能が低下した場合、ギヤ歯面での油膜形成に影響が出て摩耗が進展することがありますので、フェログラフィーおよびSOAP-Tを追加して摩耗により発生する油中金属濃度や潤滑状態を確認することを推奨します。粘度粘度は.mm/sと新油値mm/sに比較して、粘度変化率は-％で、当社推奨の管理限界値である±％を超えていました。今後、適正な粘度範囲で使用していない場合、ギヤ歯面やベアリング軌道面で油膜切れが発生し、摩耗が進行することが懸念されます。泡立ち試験泡立ち試験の結果は、-と新油値が-であるのに比較して高い値となっていたことから、消泡性能が低下していることが分かりました。今後の使用状況によっては油の酸化劣化が進行したり、ギヤ歯面およびベアリング軌道面で油膜切れが発生したりする場合があるため、消泡剤の添加による消泡性能の改善など何らかの対応が必要になると思われます。分析結果粘度および消泡性能が低下していることが確認されました。粘度粘度は.mm/sと新油値mm/sに比較して、粘度変化率は-％で、当社推奨の管理限界値である±％を超えていました。泡立ち試験泡立ち試験は-と新油に比較して高い値でした。水分はppmと当社推奨の管理限界値の以下であり、良好と判断します。酸価はmgKOH/gと新油値mgKOH/g以下にあり、良好と判断します。
報告№102-6080 | 分析№102-01419 | 102-01419 | 濾過前の試料油を分析した結果、フェログラフィーを除く項目は良好でした。フェログラフィーの結果、摩耗過酷度を示すIs値がの乗と潤滑状態が良好の範囲にあるものの、摩耗粒子形態観察の結果、局部的に高圧、高温になった場合に発生するフリクションポリマや外部から混入した異物が多く見られました。これらの摩耗粒子が観察された場合には、以下の点に注意することが必要です。それは、下流側の軸受ギャップが若干狭くなっている可能性が考えられますので、下流側の軸受温度変化に注意する。又、高い摩擦熱によりタービン油の劣化が進行する場合がある。異物が軸受摺動面に噛み込み摩耗を進行させる場合がある。です。対策としてヶ月後に再度分析を実施し、油の劣化状況及び摩耗の進行状況の確認をされることを推奨すると同時に、軸受の温度変化に注視し、パトロールでの温度監視も強化されるよう推奨します。
報告№109-09094 報告№109-09094 | 分析№109-000906 分析№109-000906 | 109-000906 | 分析の結果、全てのデータが良好であることから、この油は継続使用可能と判断します。特性低下全ての項目が良好の範囲にあったことから、特性低下は認められず良好と判断します。粘度は良好と判断します。粘度はmm/sと新油値mm/sに比較して、粘度変化率は-％で、当社推奨の管理限界値である±％以内にあり、良好と判断します。全酸価は良好と判断します。全酸価は.mgKOH/gと新油値.mgKOH/以内にあり、良好と判断します。有機物・有機化合物の結果、良好と判断します。有機物・有機化合物の結果、油劣化の兆候を示すカルボン酸の吸収が確認されていないことから、良好と判断します。酸化安定度の結果、良好と判断します。酸化安定度はminと当社推奨の管理限界値のmin以上であり、良好と判断します。汚染は良好と判断します。水分は良好と判断します。水分はppmと当社推奨の管理限界値の以下であり、良好と判断します。
報告№109-09061 報告№109-09061 | 分析№109-000639 分析№109-000639 | 109-000639 | 、汚染度、軸受の潤滑状態を確認する。本試料油は、採油量が少なかったため計数汚染度は参考値としてお考え下さい。汚染度および軸受の潤滑状態分析の結果、計数汚染度、重量汚染度共に当社推奨の管理限界値超えていることが分かりました。異常摩耗の早期発見パラメータであるフェログラフィーのIs値がの乗と高く、潤滑状態がやや厳しい状態にあることが分かりました。摩耗粒子の形態観察で観察された粒子は、異物の噛み込みにより発生する切削粒子、疲労摩耗粒子、銅合金が観察されたことから、潤滑状態がやや厳しいのは切削摩耗と疲労摩耗の混合状態であるためと推定されました。観察された摩耗粒子の中でも切削摩耗は、異物が混入していない状態に比較して、摩耗進行速度が速いことから、今後の管理には注意が必要です。転がり軸受で切削摩耗が発生した場合、切削摩耗により生じた軌道面の損傷が起点となって転がり軸受の寿命となるフレーキングに進展し、寿命が分の程度に低下することも知られています。今回の採油でほぼ全量更油されており切削摩耗を引き起こしている異物は取り除かれている場合もありますが、念のため、再度分析を実施し摩耗の進行状況を確認することを推奨します。ミリポアフィルタの表面観察は、～μmサイズの大型の銅合金が多く観察されていることと、SOAPでケイ素、SOAP／D－SOAPで鉄、鉛、銅が検出されたことから、汚染度が高い要因は、摩耗粒子と外部混入異物の影響によるものと考えられます。鉛および銅を使用した箇所の摩耗が確認されています。鉛は、鉛パッキンなどに使用されている場合があります。銅は、転がり軸受の保持器などが考えられますが、本軸受の保持器は銅合金ではないことから、他の部位が考えられます。鉛および銅を使用した箇所がないかを確認されることを推奨します。再分析の時期を理論的に求めたところ、最短で約時間となります。この時間は、油中汚染物が均一になるために必要とする時間であり、この時間を経過すれば、油が入れ替わっていても再分析の結果から状態の傾向を確認することが可能となります。そのため、試運転などで数時間の運転が可能であれば、より的確に状況が確認できますので再分析を推奨します。ケイ素の検出ケイ素がppm検出されています。一般に、潤滑油中からケイ素が検出された場合の原因として、油の消泡剤として使用されるシリコン系の添加剤が検出されるフェログラフィーおよびフィルタ表面の異物観察で砂が多く観察され、これが検出されるシリコングリースをシール部に塗布している場合、このシリコングリースが潤滑油に混入して検出されるなどが挙げられますが、今回の原因は、フェログラフィーおよびフィルタで観察されたは少ないことから、およびの可能性が考えられます。およびについては、分析結果では確認することが出来ませんので、原因を絞込むため、消泡剤の投与をしていないか、また、シリコングリースを使用している箇所があるかについてご確認下さい。を示す粘度、水分、全酸価、IR、RBOTの各データは良好の範囲にあることから、この油は継続使用可能と判断します。
報告№103-6058 報告№103-6058 | 分析№103-01415 分析№103-01415 | 103-01415 | 結論メタルの摩耗が確認されました。年月以降、メタルの更新や手入れがなく、且つ、更油や新油の補充が無かったとすると、メタルの表面は、摩耗が進行し、鏡面状態になっていると考えられるため、点検が必要と判断します。計数汚染度が、NAS級と前年度濾過後のNAS級から約ヶ月間でランク上昇していました。粘度は良好と判断します。粘度はmm/sと非常に良好の範囲にありました。水分は良好と判断します。水分は.ppmと非常に良好の範囲にありました。全酸価は良好と判断します。全酸価はと非常に良好の範囲にありました。RBOTは良好と判断します。RBOTはminと非常に良好の範囲にありました。計数汚染度は、良好の範囲にあるものの、前年度に比較してランク上昇していました。計数汚染度は、NAS級と、前年度濾過後のNAS級に比較して、約ヶ月間でランク上昇しました。重量汚染度は.mg/mlと非常に良好の範囲にありました。重量汚染度は.mg/mlと非常に良好の範囲にありました。機器の潤滑状態メタルの摩耗が確認されました。年月以降、メタルの更新や手入れがなく、且つ、更油や新油の補充が無かったとすると、メタルの表面は、摩耗が進行し、鏡面状態になっていると考えられるため、点検が必要と判断します。油中の金属粒子濃度を分析するSOAP及びD-SOAPの結果、軸受メタルの摩耗により発生したと考えられる錫がSOAPで、D－SOAPがppm検出されていました。但し、本軸受油は、毎年濾過を実施しており、メタルの摩耗量を検討する場合は濃度補正を行う必要があります。錫濃度を補正した結果を別表に示します。この結果から、年月以降更油を実施していなければ、ppmになっていたと考えられることが出来ます。この補正後の錫濃度と油量リットルから摩耗量を下式により計算しました。 ・式 cmとなります。従いまして、下図のような体積をもつ金属片が摩耗した計算となります。この体積cmを軸受メタルの摩耗面積で割りますと平均的な摩耗深さとなります。この摩耗面積は当社の経験によれば、スラストメタル面積の約分の程度となることが確認されており、軸受の支持面積cmからスラストメタル面積とパッド枚数枚から計算すると.cmとなります。摩耗体積cmと.cmから平均的な摩耗深さを求めると.μmとなります。スラストメタルの表面粗さをRmaxμmとしますと既にスラストメタル表面は摩耗が進行し鏡面状態になっていると考えられますので、メタルの点検が必要と判断します。但し、今回の分析結果は、年月以降、メタルの更新や手入れがなく、且つ、更油や新油の補充がなかったことを前提にしておりますので、この前提が一致していない場合は、再計算を行う必要があります。一致していない場合は、ご連絡頂けますよう、お願い申し上げます。
報告№106-0227 報告№107-0037 | 分析№106-01279 分析№107-00161 | 107-00161 | 濾過前の試料油を分析した結果、粘度がmm/sと新油のmm/sに比較して、粘度変化率は+％で、やや不良領域にありました。現在、ISOVGからISOVGに移行しているため異常ではなく、本試料油は継続使用可能と判断します。尚、RBOTが前回に比較し、min上昇したのは、新油の補充等の影響が考えられます。今後は、今回のRBOT値によりデータ管理を行います。
報告№108-0387 報告№108-0511 | 分析№108-02609 分析№108-03689 | 108-03689 | 分析の結果、前回に比較してSOAP／D－SOAPの錫濃度および銅濃度が増加傾向にあることから、軸受メタルおよび銅を使用した箇所の摩耗が進行していることが確認されました。摩耗粒子の形態観察で油膜切れにより発生した銅系およびホワイトメタルのシビア粒子が観察されたことから、軸受摺動面および銅を使用した箇所で発生している摩耗形態は凝着摩耗が同時に発生していることが確認されました。今後さらに摩耗が進行することが懸念されるため、ヶ月後に再度分析を実施し摩耗の進行状況を確認すると共に銅を使用した箇所を特定されることを推奨します。これらのことは、前回に比較して、D-SOAPの錫および銅濃度が若干増加していること摩耗粒子の形態観察の結果、金属接触が厳しい場合に発生する銅系およびホワイトメタルのシビア粒子がやや多く観察されたこと以上のことから判断しています。尚、トライボ診断は、軸受メタルの表面積と油量の情報をご提供いただければ、摩耗量を求め、その結果から軸受メタルの摩耗状況を定量的に評価することが可能となりますので、情報をご提供下さい。
報告№108-0075 報告№108-0079 | 分析№108-00429 分析№108-00473 | 108-00473 | 本試験は、トライボ診断を実施し、軸受の潤滑状態、汚染状況、油の劣化状態を確認することを目的としました。【軸受の潤滑状態】トライボ診断の結果、ベアリング軌道面の微小領域に摩耗が発生しているものの、転がり軸受の寿命の指標となるフレーキングの発生が確認されていないことから、現在のところ、ベアリングは継続使用可能な状態にあると判断します。【油の汚染状況】計数汚染度がナトリウム級と当社推奨の管理限界値内にあり、重量汚染度が.mg/mlでした。【油の劣化状態】油の劣化状況を確認するために実施した粘度、水分、全酸価、IRの各データが良好であることから、この油は継続使用可能と判断します。
報告№109-09136 報告№110-00464 | 分析№109-001160 分析№110-002092 | 110-002092 | 摩耗状態異常摩耗の早期発見パラメータであるフェログラフィーのIs値はの乗と良好の範囲にあるものの、摩耗粒子の形態観察で金属潤滑部が局部的に油膜切れを起して発生する銅系シビア粒子、外部から混入したと思われる鉄錆、砂等が比較的多く観察されました。これらの結果から、潤滑部では正常な潤滑状態であるマイルド摩耗とやや厳しい凝着摩耗が発生していることが分かりました。・銅の摩耗D－SOAPでも銅が検出されました。この原因は以下の点が考えられます。油の添加剤成分である亜鉛系添加剤と銅が反応して溶出する。冷却用蛇管にフィンがついていた場合、振動により摩耗する。及びの現象が同時に起こる。今回の原因は、分析の結果からの可能性が高いと推定されます。・ニッケルの溶出SOAPでニッケルが検出されました。ニッケル合金を使用した箇所の摩耗・溶出、並びに焼付き防止剤などのニッケルを使用したものの混入があったものと思われます。汚染度計数汚染度、重量汚染度は共に良好でした。RBOTの結果、minと新油値のminに比較してmin低下していました。本試料油をこのまま継続使用した場合、この減少傾向から限界値に到達するのは、別紙図RBOTの減少傾向に示すように年月と推定されました。今後酸化防止剤が減少することで基油の劣化が進行することが予想されます。潤滑油および軸受は継続使用可能な状態にあるものの、摩耗および油劣化の進行が懸念されるため、以下の対策を推奨します。再分析今後、摩耗の進行を監視するため、ヶ月後に摩耗試験を実施し、摩耗の進行状況を確認することを推奨します。更油酸化防止剤の減少が確認されたことから、基油の劣化に進展することが懸念されるため、更油を推奨します。ニッケルの使用箇所ニッケル合金を使用した箇所の有無と焼付き防止剤などのニッケルを含むものを使用した箇所がないかご確認下さい。
報告№108-0411 報告№110-00656 | 分析№108-02744 分析№110-003013 | 110-003013 | は、油の粘度変化率、油中のスラッジの発生量などを判断パラメータに、粘度、全酸価、有機物・有機化合物、酸化安定度で評価します。分析の結果、油の粘性を示す粘度は、新油値のmm/sに比較して粘度変化率が+％のmm/sとほぼ変化はなく、また油中のスラッジの発生量を示す全酸価は、新油値の.mgKOH/gに対して.mgKOH/gでほぼ変化が見られず劣化は確認されていない。さらには有機物・有機化合物の結果でも油が劣化した場合に発生するカルボン酸の発生も確認されず、酸化防止剤の残存量を示す酸化安定度は、限界値minに比較して、十分に残量があるminであった。以上のように、の健全性を示す各パラメータは全て良好であり、潤滑油の劣化は確認されませんでした。尚、別紙酸化安定度の減少傾向から油の余寿命を求めた結果、本試料は年月まで使用可能であることが分かります。油中の水分を計測した結果、水分は.ppmと新油と同等であり、継続使用可能な状態にあることが確認されました。潤滑油は継続使用可能な状態にあると判断します。
報告№108-0075 報告№113-00310 | 分析№108-00429 分析№113-001265 | 113-001265 | 潤滑油の劣化はなく、汚染度は良好な範囲にあることから、継続使用可能と判断します。軸受は継続使用可能と判断します。は、フェログラフィーおよびSOAP/D-SOAPのデータから総合的に解析した結果、正常な状態にあると考えられます。フェログラフィー【定量分析：Is値】Is値は異常摩耗の早期発見パラメータのつで、摩耗程度を定量化するために用います。Is値は前回に比較してのマイナス乗からマイナス乗に低下し、低い値でした。フェログラフィー【定性分析：摩耗粒子および摩耗形態観察】分析結果から観察された全ての粒子量は少でした。Iカップリング発光分光分析【SOAP/D-SOAP】検出された金属元素から発生箇所を推定すると、以下の通りでした。鉄、錫、亜鉛・軸受等カルシウム、ナトリウム・外部混入異物D-SOAPの結果で、前回に比較して錫がから変化していないことから、軸受メタルの摩耗は安定していると推定されます。計数汚染度は前回同様にNAS級と等級に変化はなく、重量汚染度は前回に比較して.mg/mlから.mg/mlに増加しているものの管理限界値以下であり、良好でした。．粘度、水分、酸価、IR、RBOTの各データは良好でした。
報告№113-00419 報告№113-00419 | 分析№113-001657 分析№113-001659 | 113-001659 | 分析の結果、潤滑油の劣化はなく、汚染度は良好な範囲にあることから、継続使用可能と判断します。軸受分析の結果、軸受は継続使用可能と判断します。は、フェログラフィーおよびSOAP/D-SOAPのデータから総合的に解析した結果、正常な状態にあると考えられます。フェログラフィー【定量分析：Is値】Is値は異常摩耗の早期発見パラメータのつで、摩耗程度を定量化するために用います。Is値は前回に比較しての乗からマイナス乗に低下し、低い値でした。フェログラフィー【定性分析：摩耗粒子および摩耗形態観察】分析結果から観察された全ての粒子量は少でした。Iカップリング発光分光分析【SOAP/D-SOAP】検出された金属元素から発生箇所を推定すると、以下の通りでした。錫・軸受等カルシウム、ケイ素、ナトリウム・外部混入異物計数汚染度は前回に比較してNAS級からNAS級にランク低下し、重量汚染度は前回に比較して.mg/mlから.mg/mlに増加しているものの、管理限界値以下であり、良好でした。粘度、水分、酸価、IRの各データは良好でした。
報告№109-09136 報告№112-00087 | 分析№109-001160 分析№112-000242 | 112-000242 | 潤滑油および対象設備は継続使用可能な状態にあると判断します。前回に比較してSOAP／D－SOAPの結果で、鉄濃度に大きな変化はありませんでした。Is値は異常摩耗の早期発見パラメータのつで、摩耗粒子を定量化するために用います。前回に比較してIs値はのマイナス乗からマイナス乗と良好の範囲にあり、潤滑状態は正常と判断できます。前回に比較して計数汚染度はNAS級からNAS級にランク上昇したものの、管理限界値内にあり、良好と判断します。．前回同様にIR、RBOTの各データは良好でした。
報告№109-09205 報告№109-09205 | 分析№109-001552 分析№109-001552 | 109-001552 | 泡立ち試験の結果は、-と新油値の-に比較して低い値でした。消泡性能が高く、継続使用可能な範囲にあります。また、を示す粘度、水分、全酸価の各データが良好の範囲にあることから、継続使用可能と判断します。機器の潤滑状態潤滑状態の異常の早期発見パラメータである潤滑状態指数は、.と濾過設備のない機器であれば、正常な潤滑状態にあると判断できます。当該機の潤滑系は、油中汚染粒子を濾過するフィルタが設置されているため、別紙インライン・オフラインフィルタの影響に示すとおり、潤滑状態が異常となり大型の摩耗粒子が発生したとしても発生した粒子の大部分が捕捉されてしまい、結果として正常な潤滑状態にあると誤認してしまう可能性があります。そのため、フィルタの影響を考慮に入れLCインデックスを求めたところ、その結果は摩耗がやや厳しい状態に分類されるの乗領域となりました。計算により求めたLCインデックスがこの値であれば、ギヤおよび転がり軸受の継続続使用は可能と思われますが、的確な潤滑状態を確認するには、再分析による確認が必要です。再分析は、前回採油から今回採油までヶ月経過していますので、安全をみてヶ月後を推奨します。は良好と判断します。粘度は良好。粘度はmm/sと新油値.mm/sに比較して、粘度変化率は-.％で、当社推奨の管理限界値である±％以内にあり、良好と判断します。粘度はmm/sとなっています。粘度はmm/sとなっています。粘度指数はとなっています。粘度指数はとなっています。泡立ち試験は良好。。泡立ち試験は-と新油値に比較して低く、消泡性能が高いことから、良好と判断します。水分は新油値より若干高い値となっています。水分はppmと新油値より若干高い値となっています。全酸価は良好。全酸価はmgKOH/gと新油値.mgKOH/gに比較して高いものの、IRの結果で油劣化の兆候を示すカルボン酸の吸収が確認されていないことから、良好と判断します。機器の潤滑状態精密な濾過設備がない機器であれば、潤滑状態指数は正常の範囲にあると判断します。潤滑状態指数は正常の範囲にあると判断します。異常摩耗の早期発見パラメータである潤滑状態指数が.と精密な濾過設備がない機器であれば、潤滑状態指数は正常の範囲にあると判断します。
報告№109-09501 報告№109-09501 | 分析№109-003045 分析№109-003045 | 109-003045 | 、汚染、潤滑状態は良好と判断します。潤滑油および対象設備は継続使用可能な状態にあると判断します。≪状態監視とパラメータ≫分析の目的および各分析のパラメータは以下の通りです。特性低下目的：油の分析結果から、や劣化傾向ならびに添加剤の消耗程度、残存寿命などを確認する。粘度JISK全酸価JISK赤外線吸収スペクトルJISK酸化安定度試験JISK汚染目的：油の分析結果から、砂塵あるいは水・異種油などによるや、異物混入の有無を確認する。水分JISK計数汚染度JISB重量汚染度JISB光学顕微鏡観察摩耗目的：油中の摩耗粒子を分析する事により、回転・摺動部の潤滑状態、摩耗劣化の程度、余寿命などを解析する。摩耗診断電子顕微鏡観察JISKX線マイクロアナリシス油中金属濃度）JISK≪分析結果≫特性低下粘度：良好粘度値mm/sの新油値mm/sに対する変化率は-.％であり、当社推奨の管理限界値±％以内に留まっています。全酸価：良好全酸価.mgKOH/gは新油値の.mgKOH/gに比較し変化はないことから問題は無いと判断します。赤外線吸収スペクトル：良好酸化安定度試験：良好酸化安定度試験の結果、数値minは当社推奨の管理限界値min以上に留まっており、現時点での使用は可能と判断します。汚染水分：良好水分値.ppmは当社推奨の管理限界値.ppmに比較してやや高いものの、良好と判断します。計数汚染度：良好計数汚染度はNAS級と当社推奨の管理限界値NAS級以内にあります。重量汚染度：良好重量汚染度は.mg/mlと当社推奨の管理限界値mg/ml以内にあります。光学顕微鏡観察：良好光学顕微鏡写真は捕捉された汚染物の量は少なく、スラッジは確認されませんでした。摩耗摩耗診断：良好摩耗診断の結果、異常摩耗の早期発見パラメータであるIs値がのマイナス乗と良好の範囲にあることから、潤滑状態は正常と判断します。電子顕微鏡観察・X線マイクロアナリシス：今回は実施していません。油中金属濃度：良好油中金属濃度の結果、油の添加剤成分として含まれている場合があるリン、外部から混入したと思われるカルシウム、ナトリウム、マグネシウム、ホウ素が検出されたものの、良好と判断します。
報告№108-5071 報告№110-00286 | 分析№108-02721 分析№110-001099 | 110-001099 | 前回同様にを示す粘度、水分、全酸価の各データは良好でした。泡立ち試験の結果は、-と新油値が-であるのに比較して高い値となっていたことから、消泡性能が低下していることが分かりました。今後の使用状況によっては油の酸化劣化が進行したり、ギヤ歯面およびベアリング軌道面で油膜切れが発生したりする場合があるため、消泡剤の添加による消泡性能の改善など何らかの対応が必要になると思われます。潤滑油は継続続使用可能な状態にあるものの、今後は障害予防を目的に以下の対策を推奨します。消泡性能が低下した場合、ギヤ歯面での油膜形成に影響が出て摩耗の発生が進展することがあります。今後は消泡性能低下の影響により摩耗が進展する可能性がありますので、フェログラフィーおよびSOAPを追加することを推奨します。泡立ち試験の結果、消泡性能が低下していることが確認されました。粘度粘度はmm/sと新油値mm/sに比較して、粘度変化率は+.％で、当社推奨の管理限界値である±％以内にあり、良好と判断します。泡立ち試験泡立ち試験は-と新油に比較して高い値でした。水分は.ppmと当社推奨の管理限界値の以下であり、良好と判断します。全酸価全酸価は.mgKOH/gと新油値.mgKOH/g以内にあり、良好と判断します。
報告№109-09136 報告№111-00265 | 分析№109-001160 分析№111-001236 | 111-001236 | 潤滑油は継続使用可能な状態にあると判断します。粘度、全酸価、IR、RBOTの各データは良好でした。油の余寿命は、使用油の使用期間または使用時間が不明であったため、ご依頼の油の余寿命に関する検討は行えませんでした。ただし、分析の結果で新油値がminであったことから、使用期間を仮にヶ月間と仮定すれば余寿命は十二分にあると言えます。可能であれば、使用期間、あるいは使用時間の情報をご提供下さい。水分は良好でした。
報告№109-09136 報告№110-00326 | 分析№109-001160 分析№110-001434 | 110-001434 | 摩擦面で発生している摩耗の形態や潤滑状態は、フェログラフィーで得られた摩耗粒子の観察結果から評価します。同法は、摩耗粒子を含んだ試料油を磁力で油と粒子とに分離する技術で、分離された摩耗粒子を解析することによって潤滑状態の健全性や摩耗粒子の発生原因を診断するものです。摩耗粒子と摩耗形態観察された粒子は、潤滑状態が正常な場合に発生する摩耗粒子異物の切削作用で発生する切削粒子金属潤滑部が局部的に油膜切れを起して発生するシビア粒子でした。以上から潤滑部で発生している摩耗は正常なマイルド摩耗、異物による切削摩耗、そしてやや厳しい摩耗形態の凝着摩耗であることが分かりました。摩耗形態の中でも切削摩耗は、摩耗進行速度が速く注意が必要です。転がり軸受で切削摩耗が発生している場合、軸受の寿命は分の程度に低下することが知られています。また、切削摩耗の発生原因となる混入異物が残留している場合、この異物により切削摩耗が継続して発生する可能性があります。潤滑状態異常摩耗の早期発見パラメータであるIs値は、潤滑状態が厳しいの乗となっていました。汚染度水分濃度は、前回同様に管理基準以内にあり良好でした。粘度、全酸価、RBOTの各データは、前回同様に管理基準以内にあり良好でした。本試料油は、機器停止中に軸受箱ドレンプラグから採油されています。ドレンプラグの汚染度は、一般的に高く、尚且つ、機器が停止している状態では、油槽内で撹拌がなくなり固形物が沈降するため、油中汚染度は更に高くなると推定されます。このような悪条件にもかかわらず、今回の分析結果から転がり軸受寿命の指標としている摩耗粒子は確認されず、本軸受は継続使用可能な状態にあると判断します。今回の診断は、提示して頂いた採油状況をもとに試料油の汚染度が高いことを前提に解析しましたが、採油時の排油量が多い場合には粒子などの固形物が排油と共に排出してしまい、場合によっては清浄な油を採取する可能性も考えられます。より正確な診断を行うためにも、設備油量、排油量などの情報提供をお願い致します。但し、軸受摺動面で局部的な油膜切れによる摩耗や異物の噛み込みによる摩耗が発生しています。今後さらに摩耗が進行することが懸念されますので、以下の対策を推奨します。今後、摩耗の進行状況を監視するため、定期的に分析を実施することを推奨します。傾向監視のための次回採油時期は、回転数と油量から理論的に求めます。本設備の回転数に関する情報が提供されなかったため、rpmと仮定し計算しました。その結果、次回の採油は最短で約時間となります。この時間は、油中汚染物が均一濃度になるために必要な時間であり、この時間を経過すれば、再分析の結果から摩耗速度を評価すことが可能となります。本計算は、回転数を仮定して求めていますので、次回分析実施時までに回転数等の設備情報をご提供下さい。
報告№109-09136 報告№111-00053 | 分析№109-001160 分析№111-000207 | 111-000207 | 更油からの使用時間をもとに潤滑油の余寿命を評価したところ、潤滑油は次回定検まで使用可能と判断できました。次回定検時に更油を実施しない場合は、酸化安定度を知るための分析を実施し、余寿命を確認することを推奨します。酸化安定度はminであり、当社推奨の管理限界値のmin以上であることから、良好と判断します。
報告№109-09136 報告№112-00588 | 分析№109-001160 分析№112-002428 | 112-002428_date130304 | 、汚染状態、摩耗状態ポンプ減速機と潤滑油は、継続使用可能な状態であるため、分解点検の必要はないと判断します。余寿命予測フェログラフィーのIs値は、前回に比較しての乗から乗に桁低下し、安定した潤滑状態になっていることがわかります。このような安定した潤滑状態では、異常な方向に向かう上昇角を示さないことからIs値による余寿命予測はできませんが、前回と今回の摩耗形態や摩耗サイズの粒度分布、金属摩耗量、油中汚染物の影響や潤滑性状の確認や比較等の過程を経た結果から総合的に判断すると、少なくとも年程度の間は継続して使用が可能な状態にあると判断します。定期的なトライボ診断トライボ診断は、潤滑油を分析し、潤滑油の性状を調査して継続使用が可能か、更油すべきかの評価を行うことはもとより、ギヤや転がり軸受、すべり軸受などの潤滑状態も評価する設備診断技術ですが、農業用の設備では稼働率にもよるものの年に回程度の診断により、そのデータの変化から異常の兆候を早期に発見することや、分解点検の必要性を判断することが可能となります。今後も定期的な分析診断により設備状態を把握することを推奨します。バックラッシによる評価トライボ診断では、バックラッシの増加量を分析結果から計算できますが、今回は情報が不足していたため、仮定して計算しております。不足している情報をお知らせ頂ければ、より正確な診断を行うことが出来ますので、可能であれば情報をお知らせ下さい。はフェログラフィーおよびSOAP-Tの結果から総合的に判断した結果、正常な状態にあると考えられます。フェログラフィー【定量分析：Is値】Is値は異常摩耗の早期発見パラメータのつで、摩耗粒子を定量化するために用います。Is値は前回に比較しての乗から乗に低下し、低い値でした。フェログラフィー【定性分析：摩耗粒子および摩耗形態観察】分析結果から比較的多く観察された粒子は、以下の通りでした。正常な摩耗粒子・潤滑状態が正常なマイルド摩耗により発生。Iカップリング発光分光分析【SOAP-T】検出された金属元素から発生箇所を推定すると、以下の通りでした。鉄・ギヤ、軸受等カルシウム、ナトリウム・外部混入異物計数汚染度は、昨年のデータ同様にNAS級と、管理限界値のNAS級以下であり良好でした。重量汚染度は、昨年データのmg/mlと比較して、.mg/mlに減少し、管理限界値mg/ml以下であり、良好でした。潤滑油は、今後の運転時間や運転状況が、特に変化のない運転であれば、少なくても年間は継続使用可能な状態にあると判断します。は良好と判断します。粘度粘度は、mm/sと新油値.mm/sに比較して、粘度変化率は-.％で、管理限界値である±％以内にあり、良好と判断します。水分は、と管理限界値の以下にあり、良好と判断します。酸価は、.mgKOH/gと新油値に比較して高いものの、IRの結果で油劣化の兆候を示すカルボン酸の吸収が確認されていないことから、良好と判断します。IRIRチャートの結果、新油と使用油のスペクトルパターンはほぼ一致し、また、油劣化の兆候を示すカルボン酸の吸収が確認されていないことから、良好と判断します。
報告№108-0411 報告№110-00174 | 分析№108-02744 分析№110-000693 | 110-000693 | ・摩耗状態摩耗状態は、潤滑油中に含まれる金属成分とその濃度を調査し、調査の結果から評価します。金属元素と濃度の分析は、試料油を以上の高温で発光させ、その光を分光器で分光し、分光によって得られた光の強度と金属固有の波長とから元素を特定するIカップリング発光分光分析法を用います。今回の試料はディーゼルエンジン油でしたが、検出された金属元素は、SOAPの結果表に示すように、鉄、銅、クロム、リン、亜鉛、カルシウム、バリウム、アルミニウム、ケイ素、ナトリウム、マグネシウムでした。これら検出された金属元素から発生箇所を推定すると、鉄、銅、クロム・エンジン部品リン、亜鉛、カルシウム、マグネシウム、バリウム・オイル添加剤アルミニウム、ケイ素、ナトリウム・外部混入異物であると思われます。このうち、機械部品が摩耗したと思われる元素はのグループです。検出された金属の粒子は、潤滑状態が正常な場合に発生するマイルド摩耗粒子、異物の噛み込みなどで発生する切削粒子であったことから、潤滑部ではマイルド摩耗、異物による切削摩耗が混在していることが分かりました。この摩耗状態は、異常摩耗の早期発見パラメータであるフェログラフィーのIs値であらわされますが、Is値が年前に実施した分析結果のの乗から今回の乗に桁上昇しており、シリンダ、ピストンリング等の潤滑部は厳しい潤滑状態に推移しつつあると推定されます。 ・水分はppmと当社推奨の管理限界値を大きく超えていました。今後、水分の影響で発錆し、その影響で摩耗が発生する懸念があります。結論対象設備は継続使用可能な状態にあるものの、潤滑油は以下の対策が必要です。対処方法について今後の対策は、比較的短期日に実施する更油または濾過が揚げられます。これにより水分や固形異物の汚染物を除去し、摩耗や腐食などにより二次的に発生する摩耗を予防することを推奨します。なお、現在発生している切削摩耗の発生原因である摩耗粒子等の硬い異物を除去することで摩耗の進行が抑制できますので、可能であればエンジンオイルの循環濾過を実施し、内部を洗浄されることを併せて推奨します。次回診断の推奨について本機関の潤滑部は、精密な濾過により継続使用が可能な状況ですので、これらの対策を実施された場合は、その直後に今回と同様の分析を実施し、今後傾向管理をするための初期値を取ることを推奨します。初期値を取った後の分析周期は、ヶ月後、ヶ月後、年後とし、良好な状態が継続していることが確認できたら、年目以降は年に度程度とされることを推奨します。なお、濾過ができない場合は、分析項目は今回同様とし、分析周期を短周期にされることを推奨します。分析周期は、運転状況により検討する必要があります。また、理論的に採油周期を検討する必要がありますので、油の循環の有無および循環量、機関の回転数をお知らせ下さい。水分は当社推奨の管理限界値を超えていました。粘度粘度はmm/sと新油値mm/sに比較して、粘度変化率は+.％で、当社推奨の管理限界値である±％以内にあり、良好と判断します。水分はppmと当社推奨の管理限界値のを超えていました。全酸価全酸価はmgKOH/gと新油値mgKOH/gに比較して高いものの、IRの結果で油劣化の兆候を示すカルボン酸の吸収が確認されたことから、良好と判断します。全塩基価全塩基価はmgKOH/gと当社推奨の管理限界値以上にあることから、良好と判断します。計数汚染度は汚染されていました。計数汚染度計数汚染度は、NAS級以上と汚染されていました。重量汚染度は.mg/mlでした。粒度分布粒度分布は、.～.μmの範囲にあり、.μmにピークが確認されました。機器の潤滑状態摩耗粒子診断の結果、潤滑状態が正常な場合に発生するマイルド摩耗粒子および切削摩耗が比較的多く観察されました。SOAPによる油中金属濃度SOAPによる油中金属濃度の結果、鉄、銅、クロム、油の添加剤成分であるリン、亜鉛、カルシウム、マグネシウム、外部から混入したと思われるバリウム、アルミニウム、ケイ素、ナトリウムが検出されました。SOAPによる油中金属濃度SOAPによる油中金属濃度の結果、鉄、銅、油の添加剤成分であるリン、亜鉛、カルシウム、外部から混入したと思われるバリウム、アルミニウム、ナトリウムが検出されました。摩耗粒子診断摩耗粒子診断の結果、異常摩耗の早期発見パラメータであるIs値がの乗と高く、潤滑状態が正常な場合に発生するマイルド摩耗粒子および切削粒子が比較的多く観察されました。
報告№109-09136 報告№113-00211 | 分析№109-001160 分析№113-000801 | 113-000801_date130912 | 潤滑油の劣化はないものの、油中の汚染度が非常に高い値でした。採油条件の影響で値が高くなっていると考えられますが、汚染度が高い要因は、採油条件の影響と、鉄が高濃度で検出されていることから、摩耗粒子の発生による影響が考えられます。異物の影響で将来的に摩耗が進行する懸念がありますので、に示す対策を推奨します。軸受は継続使用可能な状態にあると判断します。但し、観察された摩耗粒子には繰り返し応力で発生する疲労摩耗粒子が比較的多く認められており、更油した後も、疲労摩耗は発生すると考えられます。そのため、定期的な分析により今後の摩耗進行の有無を確認することを推奨します。更油油中の汚染度が高いことから、摩耗粒子や異物等が軸受軌道面に噛み込むことによる摩耗の進行が懸念されるため、更油を推奨します。また、油槽内には汚染物が残留している可能性があるため、油槽内を清掃し、更油する新油もNAS級程度の清浄な潤滑油を更油することを推奨します。定期的な分析摩耗粒子の形態観察で、切削摩耗、疲労摩耗が観察されたことから、今後の摩耗進行を監視するため、定期的に分析を実施することを推奨します。シリコン系のグリースや添加剤の確認シリコン系の添加剤やグリースを使用している箇所があるかについてご確認下さい。詳細はを参照下さい。最適な採油方法本試料油は、機器停止中に軸受箱排油口から採油されているため、分析データが高濃度に出ていると推定されます。正確なデータによる診断を行うためにも、今後の採油は、極力運転中もしくは停止直後の油槽中層部から実施されることを推奨します。はフェログラフィーおよびSOAP／D-SOAPの結果から総合的に判断した結果、継続使用は可能ですが、今後の機器の機能を確認するためにも傾向管理が有用と考えます。フェログラフィー【定量分析：Is値】Is値は異常摩耗の早期発見パラメータのつで、摩耗程度を定量化するために用います。今回のIs値はの乗と、高い値でした。フェログラフィー【定性分析：摩耗粒子および摩耗形態観察】分析結果から観察された代表的な粒子は、以下の通りでした。切削粒子・異物や金属表面の微小突起による切削摩耗により発生。疲労摩耗粒子・繰返し応力を受けて発生。観察された摩耗粒子の中でも切削粒子は、将来的な摩耗の進行に繋がる可能性を示唆しているため、傾向監視が必要と思われます。摩耗形態の中でも切削摩耗は摩耗進行速度が速く、転がり軸受でこの摩耗形態が発生した場合には寿命が分の程度に低下することも知られており、切削摩耗により生じた軌道面の損傷が起点となって転がり軸受の寿命となるフレーキングに進展することから傾向監視による経過監視が必要です。切削摩耗の発生原因となる混入異物が残留している場合、この異物により切削摩耗が継続して発生する可能性があります。Iカップリング発光分光分析【SOAP／D-SOAP】検出された金属元素から発生箇所を推定すると、以下の通りでした。鉄、鉛、クロム、錫、亜鉛・軸受等カルシウム、バリウム、アルミニウム、ケイ素、ナトリウム・外部混入異物ケイ素の検出ケイ素が検出されました。一般に、潤滑油中からケイ素が検出された場合の原因として、油の消泡剤として使用されるシリコン系の添加剤が検出されるフェログラフィーおよびフィルタ表面の異物観察で砂が多く観察され、これが検出されるシリコングリースをシール部に塗布している場合、このシリコングリースが潤滑油に混入して検出されるなどが挙げられますが、今回検出が比較的高濃度であることからの可能性が考えられます。については、分析結果では確認することが出来ませんので、これに関する情報があれば提供をお願いします。計数汚染度はNAS級以上と当社推奨の管理限界値を超えていました。フィルタ表面の異物観察で金属片、鉄錆、砂等が観察されたことから、汚染度が高い要因は、摩耗と外部混入異物の影響と思われます。粘度、水分、全酸価、IR、RBOTの各データは、良好でした。尚、別紙RBOTの減少傾向から油の余寿命を求めた結果、本試料油は直近の更油から起算して年月まで使用可能であることが分かります。
報告№109-09249 報告№111-00550 | 分析№109-001747 分析№111-002501 | 111-002501 | 潤滑油および軸受は継続使用可能な状態であると判断します。但し、今後も摩耗の進行を傾向監視するため、以下の対策を推奨します。定期的な分析切削摩耗の進行を監視するため、定期的に分析を実施し、摩耗の進行状況を確認することを推奨します。フェログラフィー異常摩耗の早期発見パラメータとして摩耗粒子を定量化して評価するフェログラフィーのIs値は、潤滑状態がやや厳しいの乗でした。摩耗粒子の形態で比較的多く観察された粒子は、潤滑状態が正常な場合に発生する摩耗粒子異物の噛み込みにより発生する切削粒子局部的に高圧・高温となる場合に発生するフリクションポリマ外部から混入したと思われる鉄錆等でした。これらの摩耗粒子が観察された場合、潤滑部で発生している摩耗形態は、正常なマイルド摩耗異物による切削摩耗であり、そして局部的ではあるものの高圧・高温の箇所が発生していることも分かります。切削摩耗は、他の摩耗形態に比較して摩耗進行速度が速く注意が必要で、定期的なトライボ診断による状態監視が必要と考えます。切削摩耗の原因となる混入異物が残留している場合、この異物により切削摩耗が継続して発生する可能性があります。フリクションポリマは、潤滑油が摺動面や軌道面に押し込められ高圧状態になると同時に、圧縮熱により高温状態になった結果、基油自身が重合反応を起こし生成することが知られています。そのため、高圧高温状態の解消がなされなければ、潤滑油の劣化が進行し、粘度上昇に因る潤滑異常に進展する場合があります。Iカップリング発光分光分析供試の潤滑油を分析した結果、検出された金属元素は、油中金属元素の結果表に示すように、鉄、リン、亜鉛、カルシウム、バリウム、ナトリウムでした。検出されたこれらの金属元素から発生箇所を推定すると鉄・軸受等リン、亜鉛・オイル添加剤カルシウム、バリウム、ナトリウム・外部混入異物であると思われます。このうち、機械部品が摩耗したと思われる元素はのグループです。水分、汚染粒子数、汚染度物重量の各データは良好でした。粘度、全酸価、酸化安定度、有機物・有機化合物の各データは良好でした。分析結果特性低下特性低下に係るパラメータの分析結果は良好と判断します。粘度粘度は.mm/sと新油値.mm/sに対する粘度変化率は-.％で、当社推奨の管理限界値である±％以内にあり、良好と判断します。全酸価添加油の全酸価は、油メーカによって初期値が違うため統一した管理基準を設定するのが困難であることから、当社では管理限界値を設定しておらず、新油分析値との比較及び他の分析項目の結果より全酸価の状態判断を行います。その結果、全酸価は.mgKOH/gと新油値.mgKOH/g以内にあり、良好と判断します。酸化安定度酸化安定度はminであり、当社推奨の管理限界値のmin以上であることから良好と判断します。有機物・有機化合物有機物・有機化合物は、IRチャートによる新油分析値との比較の結果、cm-付近に劣化の兆候を示すカルボン酸の吸収が確認されていないことから、良好と判断します。色相はLであり、新油値のLに比較して大きな変化はないことから、良好と判断します。汚染に係るパラメータの分析結果は良好と判断します。水分は.ppmであり、当社推奨の管理限界値の以下であることから良好と判断します。汚染粒子数はNAS級であり、当社推奨の管理限界値のNAS級以内であることから良好と判断します。汚染度物重量は.mg/mlであり、当社推奨の管理限界値のmg/ml以内であることから良好と判断します。摩耗フェログラフィーによる摩耗粒子の観察の結果、潤滑状態が正常な場合に発生する摩耗粒子、異物の噛み込みにより発生する切削粒子、金属潤滑部が局部的に油膜切れを起して発生するシビア粒子、局部的に高圧・高温となる場合に発生するフリクションポリマ、外部から混入したと思われる鉄錆等が比較的多く観察されました。異常摩耗の早期発見パラメータであるフェログラフィーのIs値がの乗とやや高く、摩耗粒子の形態観察の結果、潤滑状態が正常な場合に発生する摩耗粒子、異物の噛み込みにより発生する切削粒子、局部的に高圧・高温となる場合に発生するフリクションポリマ、外部から混入したと思われる鉄錆等が比較的多く観察されました。金属濃度SOAP法により金属濃度を測定した結果、油の添加剤成分であるリンがppm、亜鉛がppm検出されました。金属濃度酸溶解法により金属濃度を測定した結果、潤滑箇所で発生する金属接触によって検出される鉄が、外部から混入したと思われるカルシウム、バリウムが共に、ナトリウムが検出されました。
|  | 100-02199 | 又、フェログラフィーの摩耗粒子形態観察の結果、ボールネジ部、ベアリングの軌道面、転動面の疲労摩耗により発生した粒子が見られており、微小な剥離が発生しているものと推定されました。以上のことから、ギヤ歯面では、高い圧力により油膜が切れ金属接触が発生し、ボールネジ、ベアリング軌道面、転動面では、若干疲労摩耗が発生しているものと考えられました。電動サーボのギヤ及びボールネジに異常の兆候が確認された事例と今回データを下表により比較した。その結果、今回データは、異常の兆候が確認された事例のデータをとした場合、今回データの割合は、～％の範囲にありました。最も高い値はD－SOAPの鉄濃度の％でした。これはギヤ歯面やボールネジの摩耗の進行状態を示していると考えられます。但し、摩耗の過酷を示すIs値がの乗と異常の兆候が確認された事例のの乗に比較して、同レベルであり、分解した場合、ボールネジやギヤ歯面には、目視ではわかりにくい程度の損傷が若干確認されると判断します。尚、次回油補充時には、フラッシング及び濾過後に、分析を実施し、そのデータを初期値として管理することを推奨します。
報告№101-0299 | 分析№101-02873 | 101-02873 | 分析の結果、重量汚染度を除く項目は良好でした。重量汚染度がmg/mlと当社推奨の管理限界値を超えていました。光学顕微鏡写真の結果、茶色のスラッジが確認されていることから、汚染の要因は、油の劣化に伴い発生したスラッジによるものと考えられました。一方、このスラッジはバルブ類の動作障害やストレーナの目詰まり等の原因になります。予防措置として至急除去されることを推奨します。除去方法は、このスラッジを溶解・分散し無害化する当社製清浄分散剤TS－の投与が有効です。本試料油を使用し、溶解・分散効果を確認した結果、下表に示す通り、TS－を％投与することで％スラッジが除去されます。
報告№109-09136 報告№111-00196 | 分析№109-001160 分析№111-001031 | 111-001031 | 潤滑油および軸受は継続使用可能な状態にあり、保守サイクルおよび方法は適性であると判断します。なお、油中の汚染度が高く、スラッジの発生が確認されており、油の劣化が進行する場合も考えられるため、定期的に分析を実施し、油劣化の進行状況を監視することを推奨します。次回採油時期は、本試料が油交換からヶ月後の採油であるため、ヶ月後を目安に実施されることを推奨します。フェログラフィー異常摩耗の早期発見パラメータとして摩耗粒子を定量化して評価するフェログラフィーのIs値は、潤滑状態は正常なのマイナス乗でした。電子顕微鏡・X線マイクロアナリシス観察された粒子をSEM・XMAで詳細に分析した結果、粒子には鉄、クロム、マンガンが比較的多く含まれており、成分割合から粒子は主に転がり軸受から発生していると推定できました。Iカップリング発光分光分析供試のタービン油を分析した結果、検出された金属元素は、SOAP-Tの結果表に示すように、鉄、銅、亜鉛、カルシウム、ケイ素、ナトリウムが検出されました。これらの検出された金属元素から発生箇所を推定すると鉄、銅、亜鉛・軸受等カルシウム、ケイ素、ナトリウム・外部混入異物であると思われます。このうち、機械部品が摩耗したと思われる元素はのグループです。計数汚染度計数汚染度は当社推奨の管理限界値に到達していました。フィルタ表面の異物観察で粘ちょう物、鉄錆、砂等が観察されたことから、汚染度が高い要因は、摩耗とスラッジ、そして外部混入異物の影響と思われます。粒度分布粒度分布は.～μmの範囲にあり、.μmにピークが確認されました。粘度、水分、酸価、IR、RBOTの各データは良好でした。
報告№108-0199 報告№108-0199 | 分析№108-01425 分析№108-01425 | 108-01425 | 、軸受の潤滑状態を確認する。今回の採油は、対象設備の停止中にドレンプラグから実施しているため、油循環中に採油した場合に比較し、油中粒子の沈降の影響を受け、分析データが高濃度に出る可能性があります。今回の分析は以上のことを踏まえて結果を検討しました。を示す粘度、水分、全酸価、RBOTの各データは良好の範囲にあることから、この油は継続使用可能と判断します。軸受の潤滑状態異常摩耗の早期発見パラメータであるフェログラフィーのIs値が高いの乗となっていました。油中の粒子観察結果から、正常ラビング粒子、局部的に高圧・高温となる場合に発生するフリクションポリマ、異物の噛み込みにより発生する切削粒子が観察されました。フリクションポリマは、タービン油が軸受摺動面で高圧下に押し込められ高圧状態になると同時に、圧縮熱も発生して高温状態にもなり、その結果、潤滑油が重合して発生することが知られています。そのため、高温高圧状態の解消がなされなければ、潤滑油は劣化する場合がありますので、定期的に分析を実施する必要があります。切削粒子は、摩耗の形態が切削摩耗であり、異物が混入していない状態に比較して、摩耗進行速度が速く注意が必要で、転がり軸受にこの摩耗形態が観察された場合、軸受寿命が分の程度に低下することが知られています。切削摩耗が進行した場合、転がり軸受の寿命の指標となるフレーキングに進展することが懸念されるため、運転を再開しているようであれば今回の分析項目に計数汚染度、SOAP／D－SOAPの分析項目を追加して、再分析を実施し、汚染度および摩耗の進行状況を確認されることを推奨します。採油について上述しましたように今回の採油は対象設備の停止中の採油であるため、油中の摩耗粒子などが平均的に分散した状態とはいえない状態で採油されている可能性があります。採油は、粒子の沈降の影響を少なくすることが重要であり、そのため油中粒子が均一な分散状態で実施されることを併せて推奨します。
報告№105-0314 | 分析№105-01977 | 105-01977 | 濾過前の試料油を分析した結果、摩耗粒子形態観察でホワイトメタルがやや多く観察された。D－SOAPの結果、前回に比較してメタルの主成分である錫が.からに僅かに上昇していた。軸受メタルの摩耗が発生しています。今後、更に摩耗が進行することが懸念されます。これらの障害発生に対する弊害を勘案の上、ヶ月以内に再度分析を実施し、汚染状況及び摩耗の進行状況を確認されることを推奨します。
報告№103-4522 | 分析№103-01035 | 103-01035 | 分析の結果、号機№冷却塔減速機は継続使用可能な状態にあると判断します。それは、異常摩耗の早期発見パラメータである、Is値がの乗とやや高いものの、フェログラフィーで観察された摩耗粒子が、歯車の歯面から発生した摩耗粒子がμm未満の小さな粒子であることことから判断しました。ベベルギヤの歯面におけるピッチ線上の摩耗量を分析結果から定量的に評価しました。ご提供いただいたギヤのモジュール、ピッチ円直径からBGの各寸法を導き、噛み合い面積の分のが接触摩耗面積と仮定し、この部分が摩耗した場合のバックラッシの増加分を分析結果から推定してみました。 ・ ご提供いただいた情報から導出した各パラメータ 計算の結果、バックラッシの増加分は、μmでした。一般的にギヤのバックラッシは～μm程度とされており、今回の解析結果では、減速機は継続使用可能な状態にあると判断します。
報告№109-09136 報告№114-00213 | 分析№109-001160 分析№114-000684 | 114-000684 | 分析の結果、は良好の範囲にあるものの、IRの結果でIRチャートに示すように新油のスペクトルと一致しない箇所が確認されています。異種油の混入、または油名の誤りなどが考えられます。軸受は継続使用可能と判断します。但し、フレッティングが発生しており、さらにオイルリングの摩耗が確認されているため、以下の対策を推奨します。異種油の混入および油名の確認分析データから新油と一致しないデータが確認されたことから、異種油の混入または油名が違っている可能性があります。油は設備の条件にあった適正な性能のものを使用することが重要であるため、異種油の混入の有無、油名を再確認することを推奨します。定期的な分析および分析周期の検討定期的な潤滑油分析によるトライボ診断を実施することにより、分析データの変化から異常の兆候を早期に発見することが可能となります。別紙金属摩耗粉の平衡速度から計算する採油周期に示すように、計算では運転時間が時間で平衡濃度に到達すると思われます。そのため、本設備は時間経過すれば、いつでも採油可能ですので、この時間を目安に次回の採油時期を検討することを推奨します。次回の結果で摩耗状態が良好と確認されれば、分析周期を定期分析の周期にもどし、異常な摩耗状態と確認できた場合には分析周期をさらに短縮して、傾向管理していくことを併せて推奨します。軸受メタルの情報提供今後軸受メタルの摩耗が進行した場合、摩耗程度を評価する必要がありますので、次回分析時には、メタルサイズ、油入れ替え後の稼働時間ならびに直近のメタル交換からの稼働時間をお知らせください。分析結果異常摩耗の早期発見のパラメータであるIs値はレベルとやや高い値です。また、潤滑部の摩耗が認められたため、定期的に潤滑油分析を実施し、摩耗推移を監視することが有用と考えます。フェログラフィーで観察された代表的な粒子は、以下の通りです。発生粒子 発生メカニズム 赤錆 鉄系金属同士が微振動により接触して発生する フレッティングは、摩擦面が将来的に異常摩耗へ進展する可能性を示唆しているため、傾向監視が有用と思われます。詳細は、別紙傾向監視が必要な摩耗粒子をご覧ください。SOAPの結果、銅がppm検出されていることから、オイルリングの摩耗が発生していると推定されます。オイルリングと主軸間、またはオイルリングと軸受台金側面との間で摩耗が発生している場合、オイルリングと主軸の間で摩擦が低下したり、台金との摩擦が増大するなどの影響でオイルリングが円滑に回転し難い状況が発生します。その結果、潤滑油のかき揚げ量が減少し、軸受摺動面で油膜切れを引き起こす可能性があります。計数汚染度、重量汚染度は共に良好と判断します。粘度、水分、酸価の各データは良好と判断します。IRIRの結果、IRチャートに示すように新油のIRスペクトルと一致しない箇所が確認されています。異種油の混入、または油名の誤りなどが考えられます。
報告№101-0150 | 分析№101-01299 | 101-01299 | ギヤ歯面でころがり摩擦により疲労剥離が発生しています。摩耗の過酷度がの乗とやや高い値を示し、ギヤ歯面の疲労により発生した粒子のサイズはA側に比較して若干大型化しており、A側よりやや厳しい摩耗状態にあると推定されました。今後、摩耗が厳しくなってくるとIs値が乗ないし乗に到達し、疲労により発生する粒子のサイズが大型化します。これらのことを確認するため、定期的に分析を実施することを推奨します。採油周期は、減速機の回転数、運転時間によりますので、各々の情報をご提供ください。尚、次回は、念のため、ヶ月以内に分析を実施することを推奨します。計数汚染度が当社推奨の管理限界値に到達していました。計数汚染度はNAS級以上と当社推奨の管理限界値に到達していました。重量汚染度は当社推奨の管理限界値を超えていました。重量汚染度はmg/mlと当社推奨の管理限界値を超えていました。機器の潤滑状態SOAPの結果、ギヤ歯面の摩耗により発生した鉄が多く検出されました。SOAPの結果、ギヤ歯面の摩耗により発生した鉄がppm検出されました。鉄以外には、油の添加剤成分であるリンがppm、銅がppm検出されました。銅の発生源は減速機内部で使用している転がり軸受の種類が不明であるため断定できないが、検出された銅は転がり軸受保持器の摩耗により発生している可能性があります。D－SOAPの結果、ギヤの摩耗により発生した鉄が多く検出されました。D－SOAPの結果、ギヤ歯面の摩耗により発生した鉄がppm検出されました。鉄以外には、外部から混入したと思われるカルシウムが.ppm、銅が検出されました。銅の発生源は減速機内部で使用している転がり軸受の種類が不明であるため断定できないが、検出された銅は転がり軸受保持器の摩耗により発生している可能性があります。フェログラフィーの結果、ギヤの摩耗が確認されました。摩耗の過酷度を示すフェログラフィーのIs値がの乗と高い値を示していました。摩耗粒子の形態観察の結果、ギヤ歯面の摩耗により発生した粒子が多く見られました。
報告№107-0366 報告№113-00429 | 分析№107-01900 分析№113-001687 | 113-001687 | 濾過前の試料油を分析した結果、計数汚染度がNAS級と処置領域にありました。摩耗粒子の形態観察で比較的多く観察された粒子は、以下の通りでした。潤滑状態が正常な場合に発生する摩耗粒子潤滑状態がやや厳しい場合に発生するシビア粒子異物や金属表面の微小突起による切削摩耗により発生する切削粒子また、D-SOAPの結果、鉄がppm検出されました。主にサーボシリンダ内壁やポンプ内部で摩耗が発生している可能性が考えられます。計数汚染度がNAS級と処置領域にあることから、バルブ類の動作障害やフィルタの目詰まり等が発生することが懸念されます。これらの障害発生に対する弊害を勘案の上、至急濾過を実施し、濾過後は定期的な分析によって汚染度および摩耗の進行状況を確認されることを推奨します。
報告№109-09136 報告№112-00331 | 分析№109-001160 分析№112-001308 | 112-001308 | 対象設備は継続使用可能な状態にあると判断します。但し、油中の汚染度がやや高く、油劣化の進行が確認されたことから、以下の対策を推奨します。ヶ月以内に再分析年からの酸価の上昇傾向は比較的緩やかであり、前回からの酸価も大きな変化はなく、さらに粘度も管理限界値内にあることから、劣化の進行は比較的遅いものと思われます。但し、今後の試料状況によっては、急激に劣化が進展することが懸念されるため、ヶ月以内に再分析を実施し、油劣化の進行状況および汚染度を確認することを推奨します。濾過機の入口と出口から採油本設備には、濾過機が設置されており、常時運転しているにもかかわらず、NAS級とやや高い値でした。このように汚染度が高い要因は、濾過効率が低下している可能性が考えられることから、フィルタの交換を推奨します。今後は、潤滑状態をより正確に把握するには、濾過機の入口と出口から採油を実施し、その差異から濾過効率を求め、それを根拠に摩耗の進行状況を確認することを推奨します。はフェログラフィーおよびSOAP／D-SOAPの結果から総合的に判断した結果、やや厳しい状態にあると考えられます。フェログラフィー【定量分析：Is値】Is値は異常摩耗の早期発見パラメータのつで、摩耗粒子を定量化するために用います。前回に比較してIs値はのマイナス乗から乗に上昇し、やや高い値でした。フェログラフィー【定性分析：摩耗粒子および摩耗形態観察】分析結果から比較的多く観察された粒子は、以下の通りでした。正常な摩耗粒子・潤滑状態が正常なマイルド摩耗により発生。黒錆・潤滑状態がやや厳しい凝着摩耗により発生。金属接触が厳しく、且つ、高い摩擦熱が発生していると考えられます。Iカップリング発光分光分析【SOAP／D-SOAP】検出された金属元素から発生箇所を推定すると、以下の通りでした。鉄・シリンダ内壁、ポンプ内部等カルシウム、ナトリウム・外部混入異物重量汚染度は良好でした。計数汚染度前回に比較して計数汚染度はNAS級からNAS級にランク上昇し、やや高い値でした。フィルタ表面の異物観察で金属片、鉄錆、砂等が観察されたことから、汚染度が高い要因は、摩耗と外部混入遺物の影響と思われます。前回同様に粘度、水分の各データは良好でした。酸価・IR前回に比較して酸価は.mgKOH/gから.mgKOH/gに僅かに上昇し、当社推奨の管理限界値を超えていました。IRの結果で油劣化の兆候を示すカルボン酸の吸収が確認されたことから、酸価が高い要因は、油劣化の進行によるものと推定されます。今後、油中の酸成分の影響で金属表面が腐食して発生する腐食摩耗に進展することが懸念されます。分析結果酸価は当社推奨の管理限界値を超えており、IRで油劣化の兆候を示すカルボン酸の吸収が確認されました。粘度粘度は.mm/sと新油値mm/sに比較して、粘度変化率は+％で、当社推奨の管理限界値である±％以内にあり、良好と判断します。水分はppmと当社推奨の管理限界値の以下であり、良好と判断します。酸価は.mgKOH/gと当社推奨の管理限界値の.mgKOH/gを超えていました。IRIRの結果、油劣化の兆候を示すカルボン酸の吸収が確認されました。計数汚染度はやや高い値でした。計数汚染度計数汚染度はNAS級と当社推奨の管理限界値のNAS級以下であるものの、やや高い値でした。重量汚染度は.mg/mlと当社推奨の管理限界値のmg/ml以下であり、良好と判断します。摩耗粒子の形態観察の結果、潤滑状態が正常な場合に発生する摩耗粒子、金属接触が厳しく、且つ、摩擦熱が高い場合に発生する黒錆が比較的多く観察されました。SOAPSOAPの結果、金属元素は検出されませんでした。D-SOAPD-SOAPの結果、摩耗により発生する鉄が、外部から混入したと思われるカルシウム、ナトリウムが共に検出されました。フェログラフィー異常摩耗の早期発見パラメータであるフェログラフィーのIs値がの乗とやや高く、摩耗粒子の形態観察の結果、潤滑状態が正常な場合に発生する摩耗粒子、金属接触が厳しく、且つ、摩擦熱が高い場合に発生する黒錆が比較的多く観察されました。
報告№104-0378 報告№105-6025 | 分析№104-02669 分析№105-00753 | 105-00753 | 精点Aを実施した結果、全酸価が.mgKOH/gと当社推奨の管理限界値を超え、IRで油劣化の兆候を示すカルボン酸の吸収が見られたことから、油の劣化が進行していることが確認されました。全酸価が高い場合、油中の酸成分により金属表面が腐食して腐食摩耗が発生します。貴店所の発電所での例では、全酸価が高いタービン油を使用していて、軸受メタルが腐食摩耗により全損した例もありますので、至急更油が必要です。又、摩耗粒子形態観察の結果、外部から混入した鉄錆がやや多く観察されており、これらの異物が軸受摺動面に噛み込み摩耗が進行することが懸念されました。更油の際に油槽内を清浄にされることを推奨します。これらのことは、全酸価が.mgKOH/gと当社推奨の管理限界値を超えていたことIRで油劣化の兆候を示すカルボン酸の吸収が見られたこと異常摩耗の早期発見パラメータであるフェログラフィーのIs値がの乗とやや高く、摩耗粒子形態観察で、外部から混入した鉄錆が多く観察されたこと光学顕微鏡写真に見られるように、外部から混入した鉄錆が見られたこと以上のことから判断しました。
報告№109-09136 報告№112-00363 | 分析№109-001160 分析№112-001494 | 112-001494 | 更油からの経過日数をもとに潤滑油の余寿命を評価したところ、潤滑油は定検までのヶ月間は使用可能と判断できました。次回定検時に更油を実施しない場合は、酸化安定度を知るための分析を実施し、余寿命を確認することを推奨します。酸化安定度はminであり、当社推奨の管理限界値のmin以上であることから、良好と判断します。
報告№109-09136 報告№110-00366 | 分析№109-001160 分析№110-001674 | 110-001674 | 摩耗状態前回に比較してSOAP／D－SOAPの結果、鉄および錫濃度に大きな変化はなく、異常摩耗の早期発見パラメータであるフェログラフィーのIs値がのマイナス乗と良好でした。汚染度前回に比較して計数汚染度はNAS級から等級に変化はなく、良好でした。IR、RBOTの各データは良好でした。なお、油の残存寿命を示すRBOTの結果から、本試料油の余寿命は年ヶ月であることが推定されました。潤滑油および軸受は継続使用可能な状態にあると判断できますが、RBOTの結果から、本使用油の余寿命が年ヶ月と非常に短いことが確認されたことから、ヶ月後に再度分析を実施し、RBOTの減少状況を確認することを推奨します。
報告№109-09136 報告№111-00053 | 分析№109-001160 分析№111-000265 | 111-000265 | 更油からの使用時間をもとに潤滑油の余寿命を評価したところ、潤滑油は次回定検まで使用可能と判断できました。次回定検時に更油を実施しない場合は、酸化安定度を知るための分析を実施し、余寿命を確認することを推奨します。酸化安定度はminであり、当社推奨の管理限界値のmin以上であることから、良好と判断します。
報告№109-09136 報告№110-00485 | 分析№109-001160 分析№110-002172 | 110-002172 | は、油の粘度、油中のスラッジの発生量を判断パラメータに、粘度、全酸価、IR、RBOTで評価します。分析の結果、油の粘性を示す粘度は、新油値の.mm/sに比較して粘度変化率が+.％の.mm/sとほぼ変化はなく、また油中のスラッジの発生量を示す全酸価は、新油値の.mgKOH/gに対してでほぼ変化が見られず劣化は確認されなかった。さらにはIRの結果でも油が劣化した場合に発生するカルボン酸の発生も確認されず、酸化防止剤の残存量を示すRBOTは、限界値minに比較して、十分に残量があるminであった以上のことから、潤滑油の劣化は確認されませんでした。なお、使用油の使用期間または使用時間が不明であったため、ご要求の油の余寿命に関する検討は行えませんでした。可能であれば、これらの情報をご提供下さい。汚染度油中の水分を計測した結果、水分はppmと新油と同等であり、継続使用可能な状態にあることが確認されました。潤滑油は継続使用可能な状態にあると判断します。
報告№106-0209 報告№106-6058 | 分析№106-01157 分析№106-01253 | 106-01253 | 初期試験を実施した結果、摩耗の安定が確認され、潤滑油も継続使用可能な状態にあると判断します。これらのことは、前回に比較して、計数汚染度はランク減少したことSOAP／D-SOAPの鉄及び錫濃度に変化がないこと異常摩耗の早期発見パラメータであるフェログラフィーのIs値がのマイナス乗と良好の範囲にあること以上のことから判断しました。
報告№109-09136 報告№109-09546 | 分析№109-001160 分析№109-003383 | 109-003383 | 分析の結果、IRとRBOTを除く項目は良好でした。RBOTがminと新油値のminに比較してmin減少し、IRの結果、新油で確認されているcm-付近のピークが使用油では確認されませんでした。結論IRおよびRBOTの結果から、以下の可能性が考えられました。油名の相違異種油の混入添加剤の消耗原因がの油名の相違、ないしの異種油の混入であった場合、適正な油種に交換されることを推奨します。原因がのいずれでもなくの添加剤の消耗であった場合、常時、～程度の温度を受けて短期間で酸化防止剤が消耗する環境が内在している可能性が考えられます。このような環境がある場合は、使用条件にあった油種への変更が必要ですので最適油種の選定を検討して下さい。
報告№111-00372 報告№111-00372 | 分析№111-001676 分析№111-001735 | 111-001735 | ちょう度値と新グリース値に比較して上昇し、当社推奨の管理上限値であるを超えていることから、軟化していることが分かりました。軟化したグリースを使用した場合、グリースの漏洩や軸受等で油膜切れが発生することが懸念されます。有機物・有機化合物試験で検出されたピークには新グリースと異なるピークが検出されました。グリースが軟化し、IRの結果で新グリースと異なるピークが検出されたことから、以下の対策が必要です。グリースを交換されることを推奨します。IRの結果で新グリースと異なるピークが検出されたことから、グリース名が違うか、或いは、異種グリースが混入した可能性が考えられますので、確認する必要があります。≪状態監視とパラメータ≫分析の目的および各分析のパラメータは以下の通りです。特性低下目的：グリースの分析結果から、グリースの物理的性状や劣化傾向などを確認する。全酸価JISK赤外線吸収スペクトルJISKちょう度JISK滴点JISK摩耗目的：グリース中の摩耗粒子を分析する事により、回転・摺動部の潤滑状態、摩耗劣化の程度、余寿命などを解析する。摩耗診断電子顕微鏡観察JISKX線マイクロアナリシス油中金属濃度JISK≪分析結果≫特性低下全酸価：良好全酸価mgKOH/gは新油値の.mgKOH/gに比較し高くはあるものの、有機物・有機化合物試験の結果で油劣化の兆候を示すカルボン酸の吸収が見られないことから問題は無いと判断します。赤外線吸収スペクトル：良好ちょう度：要処置ちょう度値はと当社推奨の管理上限値であるを超えていました。滴点：測定不能滴点は試料グリースが少ないため、測定不能でした。摩耗摩耗診断電子顕微鏡観察・X線マイクロアナリシス：今回は実施していません。油中金属濃度：今回は実施していません。
報告№107-0366 報告№111-00585 | 分析№107-01900 分析№111-002729 | 111-002729 | 濾過前の試料油を分析した結果、摩耗粒子の形態観察で潤滑状態が正常な場合に発生する摩耗粒子が比較的多く観察されました。前回に比較してD－SOAPで鉄が.から.ppmに増加していました。主にサーボシリンダ内壁やポンプ内部で摩耗が発生している可能性が考えられます。現在のところ、NAS級と非常に良好の範囲にあるものの、D－SOAPの鉄濃度が増加していることから、このまま摩耗が進行し、汚染度がNAS級のやや不良領域に増加した場合、バルブ類の動作障害やフィルタの目詰まり等が発生することが懸念されます。これらの障害発生に対する弊害を勘案の上、念のため、ヶ月後に再分析を実施し、摩耗の進行状況および汚染の状態を確認することを推奨します。
報告№104-4033 報告№104-4033 | 分析№104-02008 分析№104-02008 | 104-02008 | 送風機の軸受は、今後の運転時間や運転状況が、特に変化のない運転であれば、少なくとも年間は継続使用可能な状態にあると判断します。これらのことは、以下の結果から判断しました。計数汚染度がNAS級と当社推奨の管理限界値以内にあった。SOAP／D-SOAPの結果、軸受メタルの主成分である錫が検出されなかった。異常摩耗の早期発見パラメータであるフェログラフィーのIs値がのマイナス乗と良好の範囲にあった。本試料油は継続使用可能な状態にあると判断します。粘度は良好と判断します。粘度はmm/sでした。油名が不明であるため判定できないものの、仮にVGの粘度グレードの潤滑油を使用することになっていたとしますと、本データはVGの規格値内にありますので、良好と判断できます。尚、軸受に異常が確認されなかったことからも、VGを使用できることが確認できています。水分は良好と判断します。水分はppmと当社推奨の管理限界値の以下にあり、良好と判断します。全酸価は良好と判断します。全酸価は.mgKOH/gでした。全酸価は新油値との比較により判定しますが、油名が不明であるため、新油値との比較による判定はできませんでした。但し、今回データは全酸価の管理基準値が最も厳しい無添加タービン油の管理基準値.mgKOH/g以内にあることから、良好と判断できます。IRは良好と判断します。IRは、下チャートに示すように油劣化の兆候を示すカルボン酸の吸収が確認されていないため良好と判断します。尚、IR法は、新油スペクトルとの比較により劣化を判定するため、油名及び新油をご提供下さい。計数汚染度は良好と判断します。計数汚染度はNAS級と当社推奨の管理限界値のNAS級以内にあり、良好と判断します。重量汚染度は良好と判断します。重量汚染度は.mg/mlと当社推奨の管理限界値のmg/ml以内にあり、良好と判断します。機器の潤滑状態本機器の軸受は、今後の運転時間や運転状況が、特に変化のない運転であれば、少なくとも年間は継続使用可能な状態にあると判断します。SOAPは良好でした。SOAPの結果、軸受メタルの主成分である錫などの金属元素は検出されておらず良好と判断します。D－SOAPは良好でした。D－SOAPの結果、軸受メタルの主成分である錫などの金属元素は検出されておらず良好と判断します。フェログラフィーの結果、潤滑状態は良好と判断します。フェログラフィーの結果、異常摩耗の早期発見パラメータであるIs値がのマイナス乗と良好の範囲にあり、且つ、異常摩耗の兆候を示すシビア粒子等の摩耗粒子がほとんど観察されていないことから、今後の運転時間や運転状況が、特に変化のない運転であれば、軸受は少なくとも年間は継続使用可能な状態にあると判断します。
報告№108-0411 報告№110-00656 | 分析№108-02744 分析№110-003033 | 110-003033 | は、油の粘度変化率、油中のスラッジの発生量などを判断パラメータに、粘度、全酸価、有機物・有機化合物、酸化安定度で評価します。分析の結果、油の粘性を示す粘度は、新油値の.mm/sに比較して粘度変化率が-.％の.mm/sとほぼ変化はなく、また油中のスラッジの発生量を示す全酸価は、新油値の.mgKOH/gに対して.mgKOH/gでほぼ変化が見られず劣化は確認されていない。さらには有機物・有機化合物の結果でも油が劣化した場合に発生するカルボン酸の発生も確認されず、酸化防止剤の残存量を示す酸化安定度は、限界値minに比較して、十分に残量があるminであった。以上のように、の健全性を示す各パラメータは全て良好であり、潤滑油の劣化は確認されませんでした。尚、別紙酸化安定度の減少傾向から油の余寿命を求めた結果、本試料は年月まで使用可能であることが分かります。油中の水分を計測した結果、水分は.ppmと新油と同等であり、継続使用可能な状態にあることが確認されました。潤滑油は継続使用可能な状態にあると判断します。
報告№108-5049 報告№108-5049 | 分析№108-01976 分析№108-01976 | 108-01976 | スラスト軸受を破損する試験を実施している。トライボ診断を実施し、、汚染度、潤滑状態を確認する。軸受の損傷程度を確認する。汚染度、潤滑状態分析の結果、計数汚染度がNAS級以上と汚染されていました。異常摩耗の早期発見パラメータであるフェログラフィーのIs値がの乗とやや高く、摩耗粒子の形態観察で金属接触が厳しい場合に発生するシビア粒子、金属接触が厳しく、且つ、摩擦熱が高い場合に発生する球状粒子、局部的に高圧・高温となる場合に発生するフリクションポリマ、外部から混入したと思われる鉄錆や砂等が観察されました。D－SOAPで軸受メタルの主成分である錫が検出され、SEM・XMAで詳細に摩耗粒子を観察した結果、鉄、マンガンを含むシビア粒子や球状粒子が多く観察されました。これらの結果から、軸受摺動面の潤滑状態は、流体潤滑より厳しい混合潤滑状態になっていたことが分かりました。特に、潤滑油が高温・高圧状態となった場合に発生するフリクションポリマが観察されていることから、軸受摺動部では局部的に圧力が高い状態にあったと推定されました。油膜切れによるメタルの損傷を再現する試験を実施する場合は、初期汚染の影響を排除することが重要です。試験機内部の汚染と新油の状態における汚染を完全に排除することは困難ですが、摩耗への影響がないレベルまで改善する必要があります。軸受の損傷程度を確認D－SOAPの結果でメタルの主成分である錫が検出されました。軸受メタルの摩耗は、軸受メタルの主成分である錫がD－SOAPで検出されたことから確認しています。メタルの摩耗深さをD－SOAPの錫濃度、油量Lから下式により算出しました。錫の摩耗体積＝錫濃度×-×油量×.×÷錫密度＝.×-××.×÷.＝.平均的な摩耗深さ＝摩耗体積÷摩耗面積×＝.÷.×＝.計算の結果、平均的な摩耗深さは.μmとなりました。この計算は、油中の摩耗粒子が均一に分散していると仮定して求めております。また、当社の経験から、摩耗が発生している面積を全体の分のとして求めております。実際に軸受メタルが摩耗した面積が確認できておりましたら、摩耗面積をそれに置換えて再計算して下さい。尚、ホワイトメタルの場合、それに含まれる錫は全体の概ね～割程度であり、今回求めた摩耗体積より～割程度大きくなると想定されます。今回試験に使用した軸受メタルの組成割合が不明であり計算は困難なため、組成割合が判っている場合は、錫の組成割合から体積を計算し摩耗深さを再計算して下さい。粘度が新油値.mm/sから.mm/sに％低下していますが、今回比較に使用した新油値が当社保有の新油データベースの値で、ロットの違いなどで新油値であっても若干変化する場合があります。本実験により、粘度が低下しているのかを正しく確認するためには、今回使用した潤滑油と同じロットの新油データとの比較が必要と考えます。また、全酸価が.mgKOH/gと新油値.mgKOH/gに比較して、.mgKOH/g増加しており、これもロットの違いによる可能性があります。但し、IRの結果で、油劣化の兆候を示すカルボン酸の吸収が確認されていないため、この全酸価の上昇は、油劣化の進行によるものではないと判断します。尚、水分は、当社推奨の管理限界値内にあり、実験中においては水分の影響はなかったものと思われます。
報告№109-09136 報告№113-00068 | 分析№109-001160 分析№113-000288 | 113-000288 | 油の劣化は確認されず、汚染度も良好な範囲にあることから、潤滑油は継続使用可能な状態にあると判断します。対象設備は継続使用可能な状態にあると判断します。はフェログラフィーおよびSOAP／D-SOAPの結果から総合的に判断した結果、正常な状態にあると考えられます。フェログラフィー【定量分析：Is値】Is値は異常摩耗の早期発見パラメータのつで、摩耗粒子を定量化するために用います。今回のIs値は.と低い値でした。フェログラフィー【定性分析：摩耗粒子および摩耗形態観察】分析結果から観察された全ての粒子量は少でした。Iカップリング発光分光分析【SOAP/D-SOAP】検出された金属元素から発生箇所を推定すると、以下の通りでした。鉄・シリンダ内壁、ポンプ内部等カルシウム、ナトリウム・外部混入異物計数汚染度はNAS級、重量汚染度は.mg/mlと、共に当社推奨の管理限界値以下にあり、良好でした。．粘度、水分、酸価、IRの各データは良好でした。分析結果は良好と判断します。粘度粘度はmm/sと新油値.mm/sに比較して、粘度変化率は-％で、当社推奨の管理限界値である±％以内であり、良好と判断します。水分は.ppmと当社推奨の管理限界値の以下であり、良好と判断します。酸価は.mgKOH/gと当社推奨の管理限界値.mgKOH/g以下であり、良好と判断します。IRIRの結果、油劣化の兆候を示すカルボン酸の吸収ピークが確認されていないことから、良好と判断します。は良好と判断します。計数汚染度計数汚染度はNAS級と当社推奨の管理限界値のNAS級以下であり、良好と判断します。重量汚染度は.mg/mlと当社推奨の管理限界値のmg/ml以下であり、良好と判断します。は正常と判断します。SOAPSOAPの結果、金属元素は検出されませんでした。D-SOAPD-SOAPの結果、鉄が、外部から混入したと思われるカルシウムが、ナトリウムが検出されました。フェログラフィー異常摩耗の早期発見パラメータであるフェログラフィーのIs値が.と良好の範囲にあり、摩耗状態は正常と判断します。
報告№109-09136 | 分析№109-001160 | 113-001545 | 潤滑油は継続使用可能な状態にあると判断します。計数汚染度はNAS級と、当社推奨の管理限界値以下であり、良好でした。．粘度、水分、全酸価、IR、RBOTの各データは良好でした。
報告№105-6050 報告№107-0445 | 分析№105-01529 分析№107-02554 | 107-02554 | 分析の結果、本減速機は継続使用可能な状態にあると思われますが、フェログラフィーの摩耗粒子形態観察で異物の噛み込みにより発生する切削粒子が比較的多く観察されたことから、ギヤ歯面間で発生している摩耗形態は切削摩耗が支配的であることが確認されました。切削摩耗は、異物が混入していない状態に比較して摩耗進行速度が速く注意が必要ですので、ヶ月後に再度分析を実施し、摩耗の進行状況を確認することを推奨します。これらのことは、異常摩耗の早期発見パラメータであるフェログラフィーのIs値がの乗と良好の範囲にあるものの、摩耗粒子形態観察の結果、異物の噛み込みにより発生する切削粒子が多く観察されたことD－SOAPの結果、鉄が検出されたこと以上のことから判断しました。尚、バックラッシの増加量を分析結果から計算し、CBMによる傾向監視に役立てることが出来ますので、構造が確認できる図面、ギヤの形式、歯形、モジュール、歯数、回転数、増速比、歯幅をお知らせ下さい。計算結果を報告致します。
報告№101-0228 | 分析№101-02132 | 101-02132 | 本機の採油は、試運転後時間で行われ、金属摩耗粉の平衡速度から計算した採油周期の前に採油されていますが、試運転が時間経過時点では、計算結果の％程度の平衡濃度になっていたと推定できました。今回の計数汚染度のデータから本機の％平衡濃度を計算すると、～μmのサイズは、個/ml～のサイズは～のサイズは～のサイズは以上のサイズはとなります。この計算結果と前回データを比較すると、～μmサイズの小型の粒子が若干増加しているものの、それ以上の異常摩耗を示す大型の粒子が減少傾向を示しており、潤滑状態は良好な状態にあると判断できます。但し、前回確認された異物が噛み込んで発生した切削粒子が多く見られており、今後さらに摩耗が進行し続けることが懸念されるため、ヶ月経過した時点で今回同様の分析を実施し、その結果、摩耗粒子の濃度に変化がなく、摩耗形態に異常がみられなければ、摩耗は安定したと判断できます。反対に、砂、鉄錆等の硬い異物により摩耗が進行した場合は、前回報告で示したとおり、配管内部の洗浄、油槽を開放し内部の洗浄、更油後に深層式濾過機により循環濾過を実施が必要になります。尚、油槽を開放することが難しい場合は、更油後に深層式濾過機により循環濾過を実施することで清浄に出来ます。循環濾過時には運転中であることが望ましいが、油量が少ないなどの理由で運転できない場合は、濾過と運転を交互に繰り返すなどの方法も考えられます。
|  | 113-000007 | 潤滑油の劣化はないことから、継続使用可能と判断します。軸受は継続使用可能な状態にあると判断します。但し、将来的な摩耗進行の有無を確認するためにも傾向監視を継続することが有効です。定期的な分析クランクメタル、ピストンリングなどの摩耗の進行を監視するために、定期的に分析を実施し、進行状況を確認されることを推奨します。はフェログラフィーおよびSOAPの結果から総合的に判断した結果、継続使用は可能ですが、機器の機能を確認するためにも傾向管理が有用と考えます。フェログラフィー【定量分析：Is値】Is値は異常摩耗の早期発見パラメータのつで、摩耗粒子を定量化するために用います。今回のIs値はの乗とやや高い値でした。フェログラフィー【定性分析：摩耗粒子および摩耗形態観察】分析結果から観察された代表的な粒子は、以下の通りでした。正常な摩耗粒子・潤滑状態が正常なマイルド摩耗により発生。黒錆・潤滑状態がやや厳しい凝着摩耗により発生。金属接触が厳しく、且つ、高い摩擦熱が発生していると考えられます。鉄錆、砂等・外部から混入したと考えられます。黒錆は、凝着摩耗に分類され、摺動面で凝着、破断を繰り返し、この過程で生じる移着粒子が成長して摩耗粒子となります。そのため、摺動面では局部的に油膜切れが発生していることを示しています。この状態が継続した場合、摩耗粒子のサイズは徐々に大型化していき、設備の損傷に至る場合がありますので、傾向監視が必要です。Iカップリング発光分光分析【SOAP】検出された金属元素から発生箇所を推定すると、以下の通りでした。鉄、鉛、ニッケル・エンジン部品リン、亜鉛、カルシウム、マグネシウム・添加剤アルミニウム、ケイ素、ナトリウム・外部混入異物粘度、水分、塩基価の各データは良好でした。
報告№106-4500 報告№106-4500 | 分析№106-00057 分析№106-00057 | 106-00057 | 精点Aを実施した結果、計数汚染度が当社推奨の管理限界値に到達していました。異常摩耗の早期発見パラメータであるフェログラフィーのIs値がの乗とやや高く、摩耗粒子形態観察で金属接触が厳しい場合に発生するシビア粒子、外部から混入した鉄錆、砂が多く観察されました。以上のことから、汚染度が高い要因は、摩耗と外部から混入した異物の影響と思われます。今後、これらの摩耗粒子及び異物が軸受摺動面に噛み込み摩耗が進行することが懸念されるため、可能であれば濾過を実施されることを推奨します。濾過ができない場合は、ヶ月以内に精点Bを実施し、摩耗の進行状況を確認されることを推奨します。一方、銅がSOAPで、D－SOAPで検出されていました。この原因は以下の点が考えられます。油の添加剤成分である亜鉛系添加剤と銅が反応して溶出する。冷却用蛇管にフィンがついていた場合、振動により摩耗する。及びの現象が同時に起こる。今回の原因は、分析の結果からの可能性が高いと推定されます。銅の溶出は、冷却蛇管と添加剤成分との反応で発生しますが以下の点で注意が必要です。)冷却蛇管が溶解、又は、摩耗している場合、蛇管にピンホールが発生することへの注意が必要です。この場合、潤滑油に水分が混入しますので、水分値の増加により確認できます。)油中の銅濃度が以上になった場合、別添資料鉱油の酸化に対する金属触媒の影響に示すとおり油の劣化速度が加速しますので、銅濃度は以下で管理されることを推奨します。銅分が増加傾向を示すような場合、油種の変更が必要です。これらのことは、計数汚染度がNAS級と当社推奨の管理限界値に到達したこと異常摩耗の早期発見パラメータであるフェログラフィーのIs値がの乗とやや高く、摩耗粒子形態観察の結果、金属接触が厳しい場合に発生するシビア粒子、外部から混入した鉄錆、砂が多く観察されたことSOAPの結果、銅が検出されたこと以上のことから判断しました。
報告№104-0252 | 分析№104-01933 | 104-01933 | 濾過前の試料油を分析した結果、摩耗粒子形態観察で、金属接触が厳しい場合に発生するシビア粒子、銅合金が多く観察されました。D－SOAPで、前回に比較して鉄がからに上昇していました。サーボシリンダ内壁及びブッシュに摩耗が発生していると考えられました。今後、このまま摩耗が進行した場合、汚染度が上昇し、バルブ類の動作障害が発生する懸念があります。これらの障害発生に対する弊害を勘案の上、予防処置としてヶ月以内に再度分析を実施し、摩耗の進行状況及び汚染度の上昇程度を確認されることを推奨します。
報告№109-09136 報告№110-00319 | 分析№109-001160 分析№110-001300 | 110-001300 | は、油の粘度、油中のスラッジの発生量を判断パラメータに、粘度、全酸価、IR、RBOTで評価します。分析の結果、油の粘性を示す粘度は、新油値の.mm/sに比較して粘度変化率が-％のmm/sとほぼ変化はなく、また油中のスラッジの発生量を示す全酸価は、新油値の.mgKOH/gに比較して大きな変化のない.mgKOH/gと劣化は確認されなかった。さらにはIRの結果でも油が劣化した場合に発生するカルボン酸の発生も確認されず、酸化防止剤の残存量を示すRBOTは、限界値minに比較して、十分に残量があるminであった以上のことから、潤滑油の劣化は確認されませんでした。一方、油中の水分を計測した結果、水分は.ppmと新油と同等であり、継続使用可能な状態にあることが確認されました。潤滑油は継続使用可能な状態にあると判断します。なお、潤滑油の余寿命は、RBOTの使用時間当たりの減少量から推定しますが、推定には新油値と使用油のRBOT値に加えて、使用時間または直近の油入替日が必要となります。今後は、可能であればご提供下さい。
報告№109-09136 報告№111-00576 | 分析№109-001160 分析№111-002691 | 111-002691 | グリースおよび軸受は継続使用可能な状態にあると判断します。フェログラフィー摩耗粒子の形態で比較的多く観察された粒子は、潤滑状態が正常な場合に発生する摩耗粒子でした。このような摩耗粒子が観察された場合には、潤滑部では正常なマイルド摩耗が発生していることが分かります。Iカップリング発光分光分析供試グリースを分析した結果、検出された金属元素は、SOAPの結果表に示すように、鉄、鉛、錫、リン、亜鉛、カルシウム、バリウム、アルミニウム、ナトリウムでした。これらの検出された金属元素から発生箇所を推定すると鉄、鉛、錫・軸受等リン、亜鉛・グリース添加剤カルシウム、バリウム、アルミニウム、ナトリウム・増ちょう剤等であると思われます。このうち、機械部品が摩耗したと思われる元素はのグループです。グリースのちょう度、滴点、全酸価、IRの各データは良好でした。
報告№106-0025 報告№106-0515 | 分析№106-00118 分析№106-02972 | 106-02972 | 分析の結果、異常摩耗の早期発見パラメータであるフェログラフィーのIs値がの乗とやや高く、摩耗粒子形態観察で、ベアリング軌道面および外輪とベアリングケース間で発生するフレッティングによる赤錆、局部的に高圧・高温となる場合に発生するフリクションポリマが多く観察されました。今後これらの赤錆が軌道面に噛み込み摩耗が進行し、転がり軸受の寿命の指標となるフレーキングに進展することが懸念されるため、ヶ月以内に再度分析を実施し、摩耗の進行状況を確認されることを推奨します。これらのことは、異常摩耗の早期発見パラメータであるフェログラフィーのIs値がの乗とやや高く、摩耗粒子形態観察の結果、フレッティングにより発生する赤錆、局部的に高圧・高温となる場合に発生するフリクションポリマが観察されたことD－SOAPの結果、鉄が多く検出されたこと以上のことから判断しました。
報告№109-09136 報告№111-00381 | 分析№109-001160 分析№111-001817 | 111-001817 | グリースおよび軸受は継続使用可能な状態にあり、保守サイクルおよび手法は問題ないと判断します。フェログラフィー摩耗粒子の形態で比較的多く観察された粒子は、潤滑状態が正常な場合に発生する摩耗粒子でした。これらの摩耗粒子が観察された場合、潤滑部で発生している摩耗形態は、正常なマイルド摩耗であることが分かります。電子顕微鏡・X線マイクロアナリシス観察された粒子をSEM・XMAで詳細に分析した結果、粒子には鉄、クロム、マンガンが比較的多く含まれており、成分割合から粒子は主にベアリングから発生していると推定できました。Iカップリング発光分光分析供試グリースを分析した結果、検出された金属元素は、SOAP-Tの結果表に示すように、鉄、鉛、銅、錫、リン、亜鉛、カルシウム、バリウム、アルミニウム、ケイ素、ナトリウムでした。これらの検出された金属元素から発生箇所を推定すると鉄、鉛、銅、錫・軸受等リン、亜鉛、バリウム・グリース添加剤カルシウム、アルミニウム、ケイ素、ナトリウム・増ちょう剤であると思われます。このうち、機械部品が摩耗したと思われる元素はのグループです。グリースの物理的性状IRの結果、新グリースのIRスペクトルと一致しない箇所が確認されました。異種グリースの混入またはグリース名の誤りなどが考えられます。
報告№109-09361 報告№109-09361 | 分析№109-003820 分析№109-003820 | 109-003820 | 、汚染度、潤滑状態は良好でした。潤滑油および軸受は継続使用可能な状態にあると判断します。は良好と判断します。粘度は良好と判断します。粘度はmm/sと新油値mm/sに比較して、粘度変化率は+.％で、当社推奨の管理限界値である±％以内にあり、良好と判断します。水分は良好と判断します。水分は.ppmと当社推奨の管理限界値の以下であり、良好と判断します。全酸価は良好と判断します。全酸価は.mgKOH/gと新油値.mgKOH/gに比較して変化はないことから、良好と判断します。IRの結果、良好と判断します。IRの結果、油劣化の兆候を示すカルボン酸の吸収が確認されていないことから、良好と判断します。RBOTの結果、良好と判断します。RBOTはminと当社推奨の管理限界値のmin以上であり、良好と判断します。は良好と判断します。計数汚染度は良好と判断します。計数汚染度はNAS級と当社推奨の管理限界値のNAS級以内であり、良好と判断します。重量汚染度は良好と判断します。重量汚染度は.mg/mlと当社推奨の管理限界値のmg/ml以内であり、良好と判断します。機器の潤滑状態機器の潤滑状態は正常と判断します。SOAPの結果は良好です。SOAPの結果、油の添加剤成分であるリンが、バリウムがppm検出されました。D－SOAPの結果は良好です。D－SOAPの結果、鉄が、油の添加剤成分であるバリウム、外部から混入したと思われるカルシウム、ナトリウムが共に検出されました。フェログラフィーの結果は良好です。異常摩耗の早期発見パラメータであるフェログラフィーのIs値がの乗と良好の範囲にあることから、潤滑状態は正常と判断します。
報告№108-0204 報告№108-0321 | 分析№108-01503 分析№108-02233 | 108-02233 | 分析の結果、摩耗は安定していることが確認され、潤滑油も継続使用が可能と判断します。これらのことは、前回に比較して、計数汚染度はランク減少し、SOAP／D-SOAPの鉄濃度に変化がないこと異常摩耗の早期発見パラメータであるフェログラフィーのIs値がのマイナス乗と良好の範囲にあることを示す粘度、水分、全酸価の各データが良好の範囲にあること以上のことから判断しました。
報告№108-5071 報告№111-00708 | 分析№108-02721 分析№111-003586 | 111-003586 | 粘度および消泡性能の低下が確認されました。今後は障害予防を目的に以下の対策を推奨します。更油、或いは、部分更油粘度が低下していたことから、今後適正な粘度範囲で使用していない場合、ギヤ歯面やベアリング軌道面で油膜切れが発生し、摩耗が進行することが懸念されるため、更油、或いは、部分更油を推奨します。追加分析消泡性能が低下した場合、ギヤ歯面での油膜形成に影響が出て摩耗が進展することがありますので、フェログラフィーおよびSOAP-Tを追加して摩耗により発生する油中金属濃度や潤滑状態を確認することを推奨します。粘度粘度はmm/sと新油値mm/sに比較して、粘度変化率は-％で、前回同様に当社推奨の管理限界値である±％以内にあるものの、低下していました。今後、適正な粘度範囲で使用していない場合、ギヤ歯面やベアリング軌道面で油膜切れが発生し、摩耗が進行することが懸念されます。泡立ち試験泡立ち試験の結果は、-と新油値が-であるのに比較して高い値となっていたことから、消泡性能が低下していることが分かりました。今後の使用状況によっては油の酸化劣化が進行したり、ギヤ歯面およびベアリング軌道面で油膜切れが発生したりする場合があるため、消泡剤の添加による消泡性能の改善など何らかの対応が必要になると思われます。分析結果粘度および消泡性能が低下していることが確認されました。粘度粘度はmm/sと新油値mm/sに比較して、粘度変化率は-％で、当社推奨の管理限界値である±％以内にあるものの、低下していました。泡立ち試験泡立ち試験は-と新油に比較して高い値でした。水分はppmと当社推奨の管理限界値の以下であり、良好と判断します。全酸価全酸価はmgKOH/gと新油値mgKOH/g以下にあり、良好と判断します。
報告№107-4543 報告№107-4543 | 分析№107-02132 分析№107-02149 | 107-02149 | トライボ診断の結果、全てのデータが良好であることから、この油は継続使用可能と判断します。は良好と判断します。粘度は良好。粘度は.mm/sと新油値mm/sに比較して、粘度変化率は-％で、当社推奨の管理限界値である±％以内にあり、良好と判断します。粘度はmm/sでした。粘度はmm/sでした。粘度指数はでした。粘度指数はでした。水分は良好。水分はppmと当社推奨の管理限界値の以下であり、良好と判断します。全酸価は良好。全酸価はmgKOH/gと新油値mgKOH/g以内であり、良好と判断します。
報告№107-0158 報告№107-0158 | 分析№107-00891 分析№107-00891 | 107-00891 | 分析の結果、ギヤ歯面、転がり軸受の軌道面、共に潤滑状態は正常であることが確認され、ギヤおよび軸受は継続使用可能な状態にあると判断します。これらのことは、D－SOAPの結果、ギヤ歯面及び転がり軸受の摩耗により発生する鉄が検出されたものの、微量であることフェログラフィーの摩耗粒子形態観察の結果、ギヤ歯面及び転がり軸受の微小な疲労摩耗により発生する摩耗粒子が多く観察されたこと以上のことから判断しました。尚、バックラッシの増加量を分析結果から計算できますので、構造が確認できる図面、ギヤの形式、歯形、モジュール、歯数、回転数、増速比、歯幅をお知らせ下さい。計算結果をご報告いたします。この油は継続使用可能と判断します。粘度は良好と判断します。粘度はmm/sと管理限界値以内にあり、良好と判断します。水分は良好と判断します。水分はppmと管理限界値の以下にあり、良好と判断します。全酸価は良好と判断します。全酸価は.mgKOH/gと新油データの.mgKOH/gに比較して高い値であるものの、IRの結果で油劣化の兆候を示すカルボン酸が確認されていないことから、良好と判断します。IRは良好と判断します。IRの結果、油劣化の兆候を示すカルボン酸の吸収が確認されていないことから、継続使用可能な状態にあると考えられます。計数汚染度は良好と判断します。計数汚染度は良好と判断します。計数汚染度はNAS級と当社推奨の管理限界値のNAS級以内にあり、良好と判断します。重量汚染度はmg/mlでした。重量汚染度はmg/mlでした。機器の潤滑状態フェログラフィーの結果、異常摩耗の早期発見パラメータであるIs値がの乗とやや高いものの、ギヤ歯面及び転がり軸受の軌道面ではマイルドな状態で摩耗が進行していることから、継続使用可能な状態にあると判断します。SOAPは良好と判断します。SOAPの結果、油の添加剤成分であるリン、亜鉛、カルシウムが検出されました。D－SOAPの結果、鉄が検出されました。D－SOAPの結果、摩耗により発生する鉄が検出されました。フェログラフィーの結果、ギヤ及び転がり軸受は継続使用可能な状態にあると判断します。異常摩耗の早期発見パラメータであるフェログラフィーのIs値がの乗とやや高いものの、ギヤ歯面及び転がり軸受の軌道面ではマイルドな状態で摩耗が進行していることから、継続使用可能な状態にあると判断します。
報告№109-09136 報告№111-00224 | 分析№109-001160 分析№111-001139 | 111-001139 | 軸受は継続使用可能な状態にあると判断します。但し、摩耗の進行が懸念されるため、以下の対策を推奨します。フレッティング摩耗の進行を監視するため、ヶ月後に分析を実施し、摩耗の進行状況を確認することを推奨します。フェログラフィー異常摩耗の早期発見パラメータとして摩耗粒子を定量化して評価するフェログラフィーのIs値は、潤滑状態が厳しいの乗でした。摩耗粒子の形態で比較的多く観察された粒子は、潤滑状態が正常な場合に発生する摩耗粒子、フレッティングにより発生する赤錆でした。これらの摩耗粒子が観察された場合、潤滑部で発生している摩耗形態は、正常なマイルド摩耗と微振動によるフレッティング摩耗が発生していることが分かります。フレッティングは、軸と内輪内面軸受箱と外輪外面軌道輪と転動体の箇所で発生する可能性があります。フレッティング粒子は酸化して硬いため、軸受軌道面に噛み込んだ場合はその傷が疲労剥離の起点となり、疲労摩耗へと進展することが想定されます。Iカップリング発光分光分析供試のギヤ油を分析した結果、検出された金属元素は、SOAPの結果表に示すように、鉄、銅、錫、リン、カルシウム、アルミニウム、ケイ素、ナトリウムが検出されました。これらの検出された金属元素から発生箇所を推定すると鉄、銅、錫・軸受等リン・オイル添加剤カルシウム、アルミニウム、ケイ素、ナトリウム・外部混入異物であると思われます。このうち、機械部品が摩耗したと思われる元素はのグループです。計数汚染度はやや高い値でした。フィルタ表面の異物観察で金属片、鉄錆等が観察されたことから、汚染度が高い要因は、摩耗と外部混入異物の影響と思われます。分析結果計数汚染度はやや高い値でした。計数汚染度計数汚染度はNAS級と当社推奨の管理限界値のNAS級以内にあるものの、やや高い値でした。重量汚染度はmg/mlでした。機器の潤滑状態摩耗粒子の形態観察の結果、潤滑状態が正常な場合に発生する摩耗粒子、フレッティングにより発生する赤錆が比較的多く観察されました。SOAPSOAPの結果、摩耗により発生する鉄、油の添加剤成分であるリンが検出されました。D－SOAPD－SOAPの結果、摩耗により発生する鉄が検出されました。フェログラフィー異常摩耗の早期発見パラメータであるフェログラフィーのIs値がの乗と高く、摩耗粒子の形態観察の結果、潤滑状態が正常な場合に発生する摩耗粒子、フレッティングにより発生する赤錆が比較的多く観察されました。
報告№104-0115 報告№104-0115 | 分析№104-00904 分析№104-00904 | 104-00904 | 分析の結果、軸受軌道面に微振動と共に、転がり疲労が原因のマイクロフレーキングが発生していると考えられます。今後更に摩耗が進行し、軸受の寿命の指標とされるフレーキングに進展することが懸念されるため、運転時間時間経過後に再度分析を実施し、摩耗の進行状況を確認されることを推奨します。このことは、SOAP／D-SOAPで軸受の摩耗により発生する鉄、クロムが検出され、異常摩耗の早期発見パラメータであるフェログラフィーのIs値がの乗と高く摩耗粒子形態観察の結果から、軸受軌道面の微小な疲労摩耗により発生する摩耗粒子が支配的であることから判断しました。計数汚染度が管理限界値を超えていました。計数汚染度は当社推奨の管理限界値を超えていました。計数汚染度はNAS級以上と当社推奨の管理限界値を超えていました。重量汚染度はmg/mlでした。重量汚染度はmg/mlでした。機器の潤滑状態軸受軌道面にフレッティングによるマイクロフレーキングが発生していると考えられます。フレッティングは回転中に常時発生しているため、今後更に摩耗が進行し軸受の寿命の指標とされるフレーキングに進展することが懸念されるため、運転時間時間経過後に再度分析を実施し、摩耗の進行状況を確認されることを推奨します。SOAPは良好と判断します。SOAPの結果、軸受軌道面の摩耗により発生した鉄が多く検出されました。D－SOAPの結果、鉄および銅が多く検出されました。D－SOAPの結果、摩耗により発生する鉄、クロム、銅が検出されました。フェログラフィーの結果、軸受軌道面にマイクロフレーキングが発生していると考えられます。フェログラフィーの結果、軸受軌道面にマイクロフレーキングが発生していると考えられます。
報告№109-09136 報告№110-00371 | 分析№109-001160 分析№110-001692 | 110-001692 | 金属元素と濃度の分析は、試料油を以上の高温で発光させ、その光を分光器で分光し、分光によって得られた光の強度と金属固有の波長とから元素を特定するIカップリング発光分光分析法を用います。また摩耗状態は、SOAP法により求めた金属成分と濃度にフェログラフィー法による摩耗粒子分析とを加味して総合的に評価しますが、摩擦面の摩耗機構と摩耗状態の判断は摩耗粒子の形態と、異常摩耗の早期発見パラメータであるIs値により判断します。前回に比較してSOAP／D－SOAPの結果は、鉄および錫濃度に変化はなく、異常摩耗の早期発見パラメータであるフェログラフィーのIs値がの乗と良好でした。前回に比較して計数汚染度はNAS級から等級に変化はなく、良好でした。粘度、水分、全酸価、IR、RBOTの各データは良好でした。本試料油は、主機停止後時間経過した排油口から採油されています。排油口の汚染度は、一般に汚染度が高濃度であり、尚且つ、主機停止から時間経過している状態では油中汚染度が更に高濃度になると推定されます。しかし、このような採油時の悪条件にもかかわらず、分析の結果からは異常なデータはみられませんでした。したがって潤滑油および軸受は継続使用可能な状態にあると判断します。尚、今後の採油は、極力停止直後の油槽の中ほどから実施されることを推奨します。
報告№106-0271 報告№106-0271 | 分析№106-01619・1620 分析№106-01619・1620 | 106-01619_1620 | 、汚染度、は、全て良好な状態にあることから、弁動作不具合が発生する可能性は小さいと判断します。濾過機の濾過効率は～％と比較的高く、かつ、清浄器出口サンプリング弁から採取した試料油の汚染度がNAS級と清浄な状態を保持できていることから、濾過精度は確保できていると判断します。を示す粘度、水分、全酸価、IRの各データが油清浄器入口、出口共に良好であることから、この油は継続使用可能と判断します。油清浄器の濾過効率による油汚染度管理に関する考察油清浄器の濾過効率を確認するため、油清浄器の入口側と出口側の配管より採油を実施し、計数汚染度を実施しました。その結果を次ページ表に示します。EMBEDExcel.Sheet.式および表に示す通り、その結果、～μmレンジが%～μmレンジが%～μmレンジが%と比較的高く、汚染度もNAS級と清浄な状態を保持できていることから、濾過精度は確保できていると判断できました。機器の摩耗油清浄器が設置されていることでNAS級と清浄になっていますが、油濾過機がないと仮定した場合、計算により求めた～μmレンジの汚染度はNAS級の汚染状態になる可能性を示唆するものととらえる事が出来ます。他のレンジを同様に計算すると以下のようになり、NAS級となりました。～～～～以上等級級油清浄器がなかったとした場合、以上のとおりNAS級の汚染された状態になることが推定され、局部的な金属接触が発生している可能性があると考えられます。又、フェログラフィーの結果、金属接触により発生した粒子が観察された点からも確認されました。尚、採油は主機停止時間後に配管ドレンから実施しているため、油循環中の採油に比較して油中粒子が沈降して均一に分散できていない状況で採油している可能性があり、油が循環している状態で採油を実施した場合に比較して、分析データが変動し、正確な判断ができない可能性があります。今後の採油は、停止直後、或いは、油循環中に潤滑油が十分に循環している箇所から採油を実施されることを推奨します。
報告№106-0025 報告№106-5016 | 分析№106-00118 分析№106-00876 | 106-00876 | 精点Aを実施した結果、摩耗は安定し、潤滑油も継続使用可能と判断します。これらのことは、前回に比較して、計数汚染度はランク減少したことSOAP／D-SOAPの鉄及び錫濃度に変化がないこと異常摩耗の早期発見パラメータであるフェログラフィーのIs値が.と良好の範囲にあることを示す粘度、水分、全酸価、IR、RBOTの各データが良好の範囲にあること以上のことから判断しました。
報告№108-5071 報告№111-00598 | 分析№108-02721 分析№111-002805 | 111-002805 | 潤滑油は継続使用可能な状態にあると判断します。但し、消泡性能が低下していることから、以下の対策を推奨します。追加分析消泡性能が低下した場合、ギヤ歯面での油膜形成に影響が出て摩耗が進展することがありますので、フェログラフィーおよびSOAP-Tを追加して摩耗により発生する油中金属濃度や潤滑状態を確認することを推奨します。泡立ち試験泡立ち試験の結果は、一般的には消泡性能が低下していると判断できる値の-でしたが、前回同様に新油値の-であるのに比較して高い値であったことから、消泡性能が低下していることが分かりました。今後の使用状況によっては油の酸化劣化が進行したり、ギヤ歯面およびベアリング軌道面で油膜切れが発生したりする場合があるため、消泡剤の添加による消泡性能の改善など何らかの対応が必要になると思われます。分析結果泡立ち試験の結果、消泡性能が低下していました。粘度粘度は.mm/sと新油値mm/sに比較して、粘度変化率は-％で、当社推奨の管理限界値である±％以内にあり、良好と判断します。泡立ち試験泡立ち試験は-と新油値に比較して高い値でした。水分はppmと当社推奨の管理限界値の以下であり、良好と判断します。全酸価全酸価は.mgKOH/gと新油値.mgKOH/gに比較して高いものの、IRの結果で油劣化の兆候を示すカルボン酸の吸収が確認されていないことから、良好と判断します。
報告№103-0125 | 分析№103-01116 | 103-01116 | 使用時間が．万時間に到達したAH高温側ベアリングの健全性をトライボ診断により確認しました。診断の結果、現時点ではベアリングは継続使用可能な状態にあると判断します。また、今後これまでの運転条件と同様であれば、年後の定検まで使用可能と判断します。これらのことは以下のことから判断しました。鉄濃度から計算したフレーキングの発生面積が内輪軌道面の面積の.％であること。確認された摩耗粒子がμm以下の小さな粒子が支配的であること。念のため、の変化や運転条件の変化による影響を確認するため、ヶ月に度トライボ診断を実施し、ベアリングの潤滑状態を確認されることを推奨します。
報告№109-09050 報告№109-09050 | 分析№109-000522 分析№109-000522 | 109-000522 | 今回の採油は、対象設備停止中にドレンプラグから実施しているため、別紙油中粒子の沈降の影響に示すように、沈降の影響を受けて分析データが高濃度に出る可能性があります。今回の分析は、以上のことを踏まえて結果を検討します。分析の結果、摩耗粒子診断で異常摩耗の早期発見パラメータであるIs値がの乗とやや高く、潤滑状態がやや厳しい状態にあることが分かりました。やや厳しい潤滑状態が発生した原因は、局部的な金属疲労により疲労摩耗が発生し、同時に発生した摩耗粒子等の異物が、油膜に入り込み異物の角の切削作用で切削摩耗が発生したためと思われます。局部的な疲労摩耗の発生は、今後疲労摩耗の範囲拡大を示唆しています。それは、摩耗痕に応力が集中し摩耗進展の起点となりやすいことから、今後摩耗範囲が広がり、目視で認識できるようなフレーキングへと進展することが想定されます。また、切削摩耗が観察された場合の軸受寿命は分の程度に低下することが知られていることから今後の摩耗進行には十分な注意が必要です。さらに、フリクションポリマは、タービン油が軸受摺動面で高圧下に押し込められ、高圧状態になると同時に、圧縮熱も発生して高温状態にもなり、その結果、潤滑油が重合して発生することが知られています。そのため、高温高圧状態の解消がなされなければ、潤滑油は劣化する場合があります。切削摩耗発生の原因となる混入異物が残留している場合、この異物により切削摩耗が継続して発生する可能性があります。また、仮に更油が実施されていたとしても、更油だけでは異物を完全に排除できない可能性もありますので、念のため運転再開後に再分析を実施し、摩耗の発生状況を確認することを推奨します。尚、本設備の場合、ポンプの回転数から、理論的な分析周期をもとめ、この周期で採油を実施することで、仮に油が入れ替わっても分析結果から潤滑状態の傾向を確認することが可能となります。ポンプの回転数をお知らせください。特性低下全ての項目が良好の範囲にあったことから、特性低下は認められず良好と判断します。粘度は良好と判断します。粘度はmm/sと新油値.mm/sに比較して、粘度変化率は-％で、当社推奨の管理限界値である±％以内にあり、良好と判断します。全酸価は良好と判断します。全酸価は.mgKOH/gと新油値.mgKOH/g以下であることから、良好と判断します。酸化安定度の結果、良好と判断します。酸化安定度はminと当社推奨の管理限界値のmin以上であり、良好と判断します。汚染は良好と判断します。水分は良好と判断します。水分はppmと当社推奨の管理限界値の以下であり、良好と判断します。摩耗微小な疲労摩耗粒子の発生は、今後の疲労摩耗の範囲拡大を示唆しています。発生している摩耗形態は疲労摩耗と切削摩耗が混在していることが分かりました。摩耗粒子診断で異常摩耗の早期発見パラメータであるIs値がの乗とやや高く、潤滑状態がやや厳しい状態にあることが分かりました。油中の摩耗粒子は、異物の噛み込みにより発生する切削粒子、微小な疲労摩耗粒子、局部的に高圧・高温となる場合に発生するフリクションポリマがやや多く観察されました。観察された粒子の中でも、微小な疲労摩耗粒子の発生は今後の疲労摩耗の範囲拡大を示唆しています。
報告№107-6562 報告№107-6562 | 分析№107-02258 分析№107-02258 | 107-02258 | トライボ診断の結果、泡立ち試験を除く項目は良好でした。泡立ち試験の結果は、一般的には消泡性能が低くいと判断できる値の-ですが、新油値の-と同レベルにあったため、良好と判断します。一方、摩耗粒子の形態観察で外部から混入したと思われる鉄錆、砂が観察されたものの、潤滑状態指数はのマイナス乗と濾過設備のない機器であれば正常な潤滑状態にあると判断できる状況でした。但し、ギヤボックスの油系統にはインラインフィルタとオフラインフィルタがあり、μmサイズ以上の粒子の大部分は捕捉され、異常な摩耗状態が発生したとしても正常な潤滑状態にあると誤認してしまう可能性があります。フィルタの捕捉の影響による誤認を避けるため、今後の診断に当たっては、これまでの採油箇所に加え、インラインフィルタやオフラインフィルタの捕捉物も分析し、その結果から潤滑状態を評価することを推奨します。尚、フィルタ捕捉物の分析を実施する際には、フィルタ流量、フィルタ使用時間などの追加情報が必要です。是非ご提供下さい。泡立ち試験の結果、消泡性能が低いと判断できる値であるものの、新油と同レベルにありました。粘度は良好。粘度はmm/sと新油値.mm/sに比較して、粘度変化率は-％で、当社推奨の管理限界値である±％以内にあり、良好と判断する。粘度はmm/sでした。粘度はmm/sでした。粘度指数はでした。粘度指数はでした。泡立ち試験は-でした。泡立ち試験は-と新油と同レベルにあり、消泡性能が新油と同レベルにあることが確認されました。水分は良好。水分は.ppmと当社推奨の管理限界値の以下であり、良好と判断する。全酸価は良好。全酸価は.mgKOH/gと新油値.mgKOH/gに比較して高いものの、IRの結果で、劣化の兆候が確認されなかったことから、良好と判断します。機器の潤滑状態精密な濾過設備がない機器であれば、潤滑状態指数は正常の範囲にあると判断します。潤滑状態指数は正常の範囲にあると判断します。異常摩耗の早期発見パラメータである潤滑状態指数がのマイナス乗と、精密な濾過設備がない機器であれば、潤滑状態指数は正常の範囲にあると判断します。
報告№102-4047 | 分析№102-02155 | 102-02155 | 本機は、前回分析結果を受け、年月日に軸受を手入れし、更油が実施されています。本試験は、ヶ月経過した時点の軸受の潤滑状態を確認することを目的としました。分析の結果、スラストメタル及びオイルリングの摩耗が確認されました。今後、オイルリングの振れ回りが増大し、潤滑油を適正にかきあげることができなくなり、油膜切れを発生させることが懸念されるため、巡視の際にオイルリングの回転状況を確認するとともに、ヶ月後に再度分析を実施し、摩耗の進行状況を確認されることを推奨します。それは、異常摩耗の早期発見パラメータである、Is値がと良好の範囲にあるものの、摩耗粒子形態観察の結果、異物の噛み込み、金属表面の微少突起で発生する切削粒子、金属接触が厳しい場合に発生するシビア粒子、オイルリングの摩耗により発生した銅合金が多く見られたことD－SOAPで、鉄及び錫が各々、そして、銅が検出されたことから判断しました。
報告№108-8018 報告№108-8018 | 分析№108-03216 分析№108-03216 | 108-03216 | 分析の結果、摩耗粒子の形態観察で微小な鉄系摩耗粒子が若干観察されたものの、転がり軸受の寿命の指標となるフレーキングの発生が確認されていないことから、潤滑状態は正常と判断します。一方、潤滑油の基本性状の粘度および、特性低下を知るパラメータである全酸価、有機物・有機化合物、酸化安定度は、各データとも良好な範囲内にあり、特性低下は認められなかったことからこの油は継続使用可能と判断します。特性低下全ての項目が良好な範囲にあったことから特性低下は認められず良好と判断します。粘度は良好と判断します。粘度はmm/sと新油値mm/sに比較して、粘度変化率は-％で、当社推奨の管理限界値である±％以内にあり、良好と判断します。全酸価は良好と判断します。全酸価は.mgKOH/gと新油値.mgKOH/gに比較して高い値であるものの、有機物・有機化合物の結果で油劣化の兆候を示すカルボン酸の吸収が確認されていないことから、良好と判断します。有機物・有機化合物の結果、良好と判断します。有機物・有機化合物の結果、油劣化の兆候を示すカルボン酸の吸収が確認されていないことから、良好と判断します。酸化安定度の結果、良好と判断します。酸化安定度はminと当社推奨の管理限界値のmin以上であり、良好と判断します。色相は良好と判断します。色相はLと新油値のL.に大きな変化はなく、良好と判断します。汚染は良好と判断します。水分は良好と判断します。水分はと当社推奨の管理限界値の以下であり、良好と判断します。汚染粒子数は良好と判断します。汚染粒子数はNAS級と当社推奨の管理限界値のNAS級以内にあり、良好と判断します。汚染物重量は良好と判断します。汚染物重量はmg/mlと当社推奨の管理限界値のmg/ml以内にあり、良好と判断します。摩耗摩耗は良好と判断します。摩耗粒子の結果は良好です。異常摩耗の早期発見パラメータであるフェログラフィーのIs値がのマイナス乗と良好の範囲にあり、潤滑状態は正常と判断します。金属濃度SOAPの結果は良好です。金属濃度SOAPの結果、金属元素は検出されていません。金属濃度酸溶解法の結果、鉄が検出されています。金属濃度酸溶解法の結果、鉄、亜鉛、外部から混入したと思われるカルシウム、ナトリウムが検出されています。
報告№109-09136 報告№111-00393 | 分析№109-001160 分析№111-001868 | 111-001868_date111122 | 潤滑油および軸受は継続使用可能な状態にあると判断します。但し、今後も摩耗の進行を傾向監視するため、以下の対策を推奨します。濾過油中の汚染度が高いことから、観察された摩耗粒子や異物等が軸受軌道面に噛み込み摩耗が進行することが懸念されるため、濾過を推奨します。定期的な分析摩耗の進行を監視するため、定期的に分析を実施し、摩耗の進行状況を確認することを推奨します。フェログラフィー異常摩耗の早期発見パラメータとして摩耗粒子を定量化して評価するフェログラフィーのIs値は、潤滑状態が厳しいの乗でした。摩耗粒子の形態で比較的多く観察された粒子は、潤滑状態が正常な場合に発生する摩耗粒子金属潤滑部が局部的に油膜切れを起して発生するシビア粒子局部的に高圧・高温となる場合に発生するフリクションポリマ外部から混入したと思われる鉄錆等でした。これらの摩耗粒子が観察された場合、潤滑部で発生している摩耗形態は、正常なマイルド摩耗潤滑状態がやや厳しい凝着摩耗であり、そして局部的ではあるものの高圧・高温の箇所が発生していることも分かります。フリクションポリマは、潤滑油が軌道面に押し込められ高圧状態になると同時に、圧縮熱により高温状態になった結果、基油自身が重合反応を起こし生成することが知られています。そのため、高圧高温状態の解消がなされなければ、潤滑油の劣化が進行し、粘度上昇に因る潤滑異常に進展する場合があります。電子顕微鏡・X線マイクロアナリシス観察された粒子をSEM・XMAで詳細に分析した結果、粒子には鉄、マンガンが比較的多く含まれており、成分割合から粒子は主にベアリング保持器やハウジングから発生していると推定できました。Iカップリング発光分光分析供試の潤滑油を分析した結果、検出された金属元素は、SOAP-Tの結果表に示すように、鉄、鉛、銅、クロム、錫、リン、亜鉛、カルシウム、バリウム、アルミニウム、ナトリウムでした。検出されたこれらの金属元素から発生箇所を推定すると鉄、鉛、銅、クロム、錫、亜鉛・軸受等リン、カルシウム、バリウム、アルミニウム、ナトリウム・外部混入異物であると思われます。このうち、機械部品が摩耗したと思われる元素はのグループです。計数汚染度、重量汚染度は共に当社推奨の管理限界値を超えていました。フィルタ表面の異物観察で表面が茶褐色で鉄錆、砂等が観察されたことから、汚染度が高い要因は、摩耗とスラッジ、そして外部混入異物の影響と思われます。粘度、水分、酸価、IR、RBOTの各データは良好でした。尚、別紙RBOTの減少傾向から油の余寿命を求めた結果、本試料は直近の更油から起算して稼働日数が年月まで使用可能であることが分かります。
報告№109-09136 報告№111-00508 | 分析№109-001160 分析№111-002347 | 111-002347 | 潤滑油および軸受は継続使用可能な状態にあると判断します。但し、今後も摩耗の進行を傾向監視するため、以下の対策を推奨します。定期的な分析摩耗の進行を監視するため、定期的に分析を実施し、摩耗の進行状況を確認することを推奨します。最適な採油方法本試料油は、機器停止中にドレンバルブから採油されています。機器が停止している状態では、別紙油粒子の沈降の影響に示すように油槽内で撹拌がなくなり固形物が沈降するため、油中汚染度は高くなると推定されます。今後の採油は、極力運転中もしくは停止直後の油槽中層部から実施されることを推奨します。フェログラフィー異常摩耗の早期発見パラメータとして摩耗粒子を定量化して評価するフェログラフィーのIs値は、潤滑状態がやや厳しいの乗でした。摩耗粒子の形態で比較的多く観察された粒子は、潤滑状態が正常な場合に発生する摩耗粒子外部から混入したと思われる鉄錆、砂等でした。これらの摩耗粒子が観察された場合、潤滑部で発生している摩耗形態は、正常なマイルド摩耗であることが分かります。Iカップリング発光分光分析供試の潤滑油を分析した結果、検出された金属元素は、SOAPの結果表に示すように、鉄、銅、錫、リン、亜鉛、カルシウム、バリウム、アルミニウム、ケイ素、ナトリウム、ホウ素でした。検出されたこれらの金属元素から発生箇所を推定すると鉄、銅、錫・軸受等リン・オイル添加剤亜鉛、カルシウム、バリウム、アルミニウム、ケイ素、ナトリウム、ホウ素・外部混入異物であると思われます。このうち、機械部品が摩耗したと思われる元素はのグループです。計数汚染度は当社推奨の管理限界値を超えていました。フィルタ表面の異物観察で鉄錆、砂等が観察されたことから、汚染度が高い要因は、摩耗と外部混入異物の影響と思われます。粘度、水分、酸価、IRの各データは良好でした。
報告№107-4545 報告№108-0460 | 分析№107-02185 分析№108-03177 | 108-03177 | トライボ診断を実施し、潤滑油の変色原因を検討する。一般に、潤滑油が変色する原因は以下のつが考えられます。摩耗粒子の増加油の劣化汚染粒子の混入異種油の混入水分の混入これらの推定される原因を以下の分析結果から確認しています。の中でも基本性状である粘度は、新油データとの比較が必要ですが、測定の結果では粘度がVGの規格値外になっていた水分がと当社推奨の管理限界値を大きく超えていた摩耗により発生したと思われる鉄、鉛、銅、外部から混入したと思われるケイ素が検出された以上のことから、潤滑油の変色は、・ギヤ歯面や転がり軸受の軌道面で発生した摩耗粒子の増加・銅、鉛を使用した箇所の摩耗・外部から混入したと思われる砂等の異物の混入・異種油および水分の混入が複合して発生していると考えられます。但し、の油の劣化を確認する項目の全酸価、IRが依頼項目には入っていなかったため確認できませんでした。
報告№102-4081 | 分析№102-03243 | 102-03243 | 分析の結果、ギヤ歯面、転がり軸受軌道面は良好な状態にあると判断します。このことは、計数汚染度がNAS級と非常に清浄であり、SOAPで鉄がppm検出されているものの、D-SOAPでは検出されていないこと、及び異常摩耗の早期発見パラメータであるフェログラフィーのIs値がのマイナス乗と良好の範囲にあることから判断しました。尚、を示す粘度、水分、全酸価、IRの各データが良好であることから、この油は継続使用可能と判断します。
報告№109-09136 報告№112-00017 | 分析№109-001160 分析№112-000029 | 112-000029 | 潤滑油および変速機は継続使用可能な状態にあると判断します。但し、今後も摩耗の進行を傾向監視するため、以下の対策を推奨します。定期的な分析凝着摩耗の進行を監視するため、定期的に分析を実施し、分析データによる摩耗の進行状況を確認することを推奨します。フェログラフィーIs値は異常摩耗の早期発見パラメータのつで、摩耗粒子を定量化するために用います。今回のIs値はの乗であり、潤滑状態は厳しいと判断できます。摩耗粒子の形態で比較的多く観察された粒子は、潤滑状態が正常な場合に発生する摩耗粒子金属潤滑部が局部的に油膜切れを起して発生するシビア粒子でした。これらの摩耗粒子が観察された場合、潤滑部で発生している摩耗形態は、正常なマイルド摩耗潤滑状態がやや厳しい凝着摩耗であることが分かります。Iカップリング発光分光分析供試の潤滑油を分析した結果、検出された金属元素は、SOAPの結果表に示すように、鉄、リン、亜鉛、カルシウム、ナトリウム、ホウ素でした。検出された金属元素から発生箇所を推定すると鉄・コーンディスク等リン、亜鉛、カルシウム・オイル添加剤ナトリウム、ホウ素・外部混入異物であると思われます。このうち、機械部品が摩耗したと思われる元素はのグループです。計数汚染度はNAS級以上と当社推奨の管理限界値を超えていました。フィルタ表面の異物観察で金属片、鉄錆、砂等が観察されたことから、汚染度が高い要因は、摩耗と外部混入異物の影響と思われます。粘度、水分、全酸価、IRの各データは良好でした。
報告№108-6534 報告№108-6534 | 分析№108-01546 分析№108-01546 | 108-01546 | 分析の結果、ギヤ歯面、転がり軸受の軌道面、共に潤滑状態は正常であることが確認され、ギヤおよび軸受は継続使用可能な状態にあると判断します。これらのことは、ギヤ歯面及び転がり軸受の摩耗により発生する鉄がD－SOAPでppm検出されたものの、摩耗粒子の形態観察の結果、観察された摩耗粒子がμm以下の微小な摩耗粒子が支配的であったこと以上のことから判断しました。トライボ診断では、バックラッシの増加量を分析結果から計算できますので、構造が確認できる図面、ギヤの形式、歯形、モジュール、歯数、回転数、増速比、歯幅をお知らせ下さい。計算結果をご報告いたします。油の劣化状況をより精密に判定するには新油との比較が必要です。今後、油劣化の予測を行う場合、新油データが必要ですので、現在使用している貴社保有の新油をご提供下さい。粘度は良好と判断します。粘度は.mm/sでした。また、VGの規格値内にあることから良好と判断します。尚、粘度は、現在使用している貴社保有の新油分析結果を基準に管理する方法が望ましく、新油をご提供下さい。水分は良好と判断します。水分はppmと当社推奨の管理限界値の以下であり、良好と判断します。全酸価は判定出来ませんでした。全酸価は.mgKOH/gでした。尚、全酸価は、現在使用している貴社保有の新油分析結果を基準に管理する方法が望ましく、新油をご提供下さい。IRの結果、良好と判断します。IRの結果、油劣化の兆候を示すカルボン酸の吸収が確認されていないことから、良好と判断します。但し、このIRも全酸価と同様に新油データとの比較による判断が必要ですので、現在使用している新油を分析することを推奨します。計数汚染度はやや高い値でした。計数汚染度はやや高い値でした。計数汚染度はNAS級と当社推奨の管理限界値のNAS級以内であるものの、やや高い値でした。重量汚染度は.mg/mlでした。重量汚染度は.mg/mlでした。粒度分布は以下の通りでした。粒度分布は.μmにピークが確認されました。機器の潤滑状態機器の潤滑状態は正常と判断します。SOAPによる油中金属濃度の結果、良好です。SOAPによる油中金属濃度の結果、錫、油の添加剤成分であるリン、外部から混入したと思われるアルミニウム、ケイ素、ホウ素が検出されました。SOAPによる油中金属濃度の結果、鉄が検出されました。SOAPによる油中金属濃度の結果、鉄、外部から混入したと思われるカルシウムが検出されました。フェログラフィーの結果は良好です。異常摩耗の早期発見パラメータであるフェログラフィーのIs値がの乗と高いものの、摩耗粒子の形態観察の結果、μm以下の微小な鉄系摩耗粒子が支配的であったこと。
|  | 114-000638 | 軸受は継続使用可能な状態にあると判断します。異常摩耗の早期発見のパラメータであるIs値は、-レベルと正常です。また、観察された粒子は極少量だったことから、は良好と判断します。余寿命評価本設備は今回が初回の分析となることから、潤滑状態の異常の早期発見パラメータであるIs値による余寿命の予測はできませんでした。今後も定期的に分析を行い、傾向監視を実施することが有用です。
報告№109-09136 報告№111-00053 | 分析№109-001160 分析№111-000193 | 111-000193 | 更油からの使用時間をもとに潤滑油の余寿命を評価したところ、潤滑油は次回定検まで使用可能と判断できました。次回定検時に更油を実施しない場合は、酸化安定度を知るための分析を実施し、余寿命を確認することを推奨します。酸化安定度はminであり、当社推奨の管理限界値のmin以上であることから、良好と判断します。
報告№109-09136 報告№112-00472 | 分析№109-001160 分析№112-001977 | 112-001977 | 潤滑油は継続使用可能な状態にあると判断します。前回に比較して計数汚染度NAS級からNAS級にランク低下し、重量汚染度は.mg/mlから.mg/mlに減少し、共に良好でした。前回同様に粘度、水分、酸価、IR、RBOTの各データは良好でした。分析結果は良好と判断します。粘度粘度はmm/sと新油値mm/sに比較して、粘度変化率は+％で、当社推奨の管理限界値である±％以内にあり、良好と判断します。水分はppmと当社推奨の管理限界値の以下であり、良好と判断します。酸価は.mgKOH/gと新油値以下にあり、良好と判断します。IRIRの結果、油劣化の兆候を示すカルボン酸の吸収が確認されていないことから、良好と判断します。RBOTRBOTはminと当社推奨の管理限界値のmin以上であり、良好と判断します。は良好と判断します。計数汚染度計数汚染度はNAS級と当社推奨の管理限界値のNAS級以下であり、良好と判断します。重量汚染度は.mg/mlと当社推奨の管理限界値のmg/ml以下であり、良好と判断します。
報告№109-09136 報告№114-00253 | 分析№109-001160 分析№114-000851 | 114-000851 | 軸受は継続使用可能な状態にあると判断します。異常摩耗の早期発見のパラメータであるフェログラフィーのIs値は、-レベルと正常です。また、異常摩耗の兆候を示す摩耗粒子が顕著に観察されなかったことから、は良好と判断します。計数汚染度、重量汚染度は共に良好です。
報告№105-0019 報告№105-0019 | 分析№105-00172 分析№105-00172 | 105-00172 | 分析の結果、全酸価が.mgKOH/gと当社推奨の管理限界値を超えており、IRの結果、油劣化の兆候を示すカルボン酸の吸収が確認されたことから、大至急更油が必要と判断する。他社での同様な例では、上昇し続けた全酸価のタービン油を使用していて、軸受メタルが腐食摩耗により全損した例もあり継続使用は不可能で注意が必要です。一方、摩耗粒子形態観察及び光学顕微鏡写真の結果、外部から混入したと思われる鉄錆・砂が観察されていることから、今後、これらの異物が軸受摺動面に噛み込み摩耗が進行することも懸念されますので、定期的に分析を実施し、摩耗の進行状況を確認することを推奨します。は良好と判断します。粘度は良好と判断します。粘度は.mm/sと新油値mm/sに比較して、粘度変化率は+％で、当社推奨の管理限界値である±％以内にあり、良好と判断します。水分は良好と判断します。水分はppmと当社推奨の管理限界値の以下であり、良好と判断します。全酸価は当社推奨の管理限界値を超えていました。全酸価は.mgKOH/gと当社推奨の管理限界値の.mgKOH/gを大きく超えていました。IRの結果、油劣化の兆候を示すカルボン酸の吸収が確認されました。IRの結果、油劣化の兆候を示すカルボン酸の吸収が確認されました。は良好と判断します。計数汚染度は良好と判断します。計数汚染度はNAS級と当社推奨の管理限界値のNAS級以内であり良好と判断します。重量汚染度は良好と判断します。重量汚染度は.mg/mlと当社推奨の管理限界値のmg/ml以内であり良好と判断します。機器の潤滑状態摩耗粒子形態観察及び光学顕微鏡写真の結果、外部から混入したと思われる鉄錆・砂が観察されていることから、今後、これらの異物が軸受摺動面に噛み込み摩耗が進行することも懸念されます。SOAPの結果は良好です。SOAPの結果、鉄がppm、外部から混入したと思われるケイ素がppm検出されました。軸受の摩耗を示す錫は検出されず、良好と判断します。D－SOAPの結果は良好です。D－SOAPの結果、鉄が、外部から混入したと思われるカルシウム、ナトリウムが共に検出されました。軸受の摩耗を示す錫は検出されず、良好と判断します。フェログラフィーの結果、外部から混入したと思われる鉄錆・砂が観察されました。異常摩耗の早期発見パラメータであるフェログラフィーのIs値が、.と良好の範囲にあるものの、摩耗粒子形態観察の結果、外部から混入したと思われる鉄錆・砂が観察されました。
報告№107-6544 報告№107-6544 | 分析№107-01360 分析№107-01360 | 107-01360 | トライボ診断の結果、泡立ち試験を除く項目は良好でした。泡立ち試験の結果は、一般的には消泡性能が低くいと判断できる値の-ですが、新油値の-と同レベルにあったため、正常と判断できました。潤滑状態指数はのマイナス乗で、観察された摩耗粒子がμmサイズのやや大型ですが視野に個と極わずかであり、濾過設備のない機器であれば良好な潤滑状態にあると判断します。但し、潤滑油の摩耗粒子はインラインフィルタに捕捉され、異常な摩耗状態が発生したとしても正常な潤滑状態にあると誤認してしまう可能性があります。フィルタの捕捉の影響による誤認を避けるため、今後の診断に当たっては、これまでの採油箇所に加え、インラインフィルタやオフラインフィルタの捕捉物も分析し、その結果から潤滑状態を評価することを推奨します。尚、フィルタ捕捉物の分析を実施する際には、フィルタ流量、フィルタ使用時間、主機稼働時間などの追加情報が必要です。泡立ち試験の結果、消泡性能が低いと判断できる値であるものの、新油と同レベルにありました。粘度は良好。粘度は.mm/sと新油値mm/sに比較して、粘度変化率は-％で、当社推奨の管理限界値である±％以内にあり、良好と判断します。粘度は.mm/sでした。粘度は.mm/sでした。粘度指数はでした。粘度指数はでした。泡立ち試験は-でした。泡立ち試験は-と新油と同レベルにあり、消泡性能が新油と同レベルにあることが確認されました水分は良好。水分は.ppmと当社推奨の管理限界値の以下であり、良好と判断します。全酸価は良好。全酸価はmgKOH/gと新油値mgKOH/g以内であり、良好と判断します。機器の潤滑状態精密な濾過設備がない機器であれば、潤滑状態指数は正常の範囲にあると判断します。潤滑状態指数は正常の範囲にあると判断します。異常摩耗の早期発見パラメータである潤滑状態指数がのマイナス乗と、精密な濾過設備がない機器であれば、潤滑状態指数は正常の範囲にあると判断します。
報告№109-09136 報告№111-00561 | 分析№109-001160 分析№111-002613 | 111-002613 | 潤滑油は継続使用可能な状態にあると判断します。但し、汚染度が高く、保持器の摩耗が確認されたことから、今後も摩耗の進行を傾向監視するため、以下の対策を推奨します。濾過油中の汚染度が高く、観察された摩耗粒子や異物等が軸受軌道面に噛み込み摩耗が進行することが懸念されるため、濾過を推奨します。定期的な分析切削摩耗や凝着摩耗の進行を監視するため、定期的に分析を実施し、摩耗の進行状況を確認することを推奨します。フェログラフィー異常摩耗の早期発見パラメータとして摩耗粒子を定量化して評価するフェログラフィーのIs値は、潤滑状態がやや厳しいの乗でした。摩耗粒子の形態で比較的多く観察された粒子は、潤滑状態が正常な場合に発生する摩耗粒子異物の噛み込みにより発生する切削粒子金属潤滑部が局部的に油膜切れを起して発生する銅系シビア粒子局部的に高圧・高温となる場合に発生するフリクションポリマでした。これらの摩耗粒子が観察された場合、潤滑部で発生している摩耗形態は、正常なマイルド摩耗異物による切削摩耗潤滑状態がやや厳しい凝着摩耗であり、そして局部的ではあるものの高圧・高温の箇所が発生していることも分かります。フリクションポリマは、潤滑油が軌道面に押し込められ高圧状態になると同時に、圧縮熱により高温状態になった結果、基油自身が重合反応を起こし生成することが知られています。そのため、高圧高温状態の解消がなされなければ、潤滑油の劣化が進行し、粘度上昇に因る潤滑異常に進展する場合があります。銅を使用した箇所は、転がり軸受の保持器であることがわかります。今後保持器の摩耗が進行することで転動体とのギャップが大きくなると共に振動が増大し、摩耗の進行につながることが懸念されます。電子顕微鏡・X線マイクロアナリシス観察された粒子をSEM・XMAで詳細に分析した結果、粒子には鉄、クロム、マンガン、銅、亜鉛が比較的多く含まれており、成分割合から粒子は主に転がり軸受軌道面や保持器等から発生していると推定できました。Iカップリング発光分光分析供試の潤滑油を分析した結果、検出された金属元素は、SOAP-Tの結果表に示すように、鉄、銅、亜鉛、カルシウム、ナトリウムでした。検出されたこれらの金属元素から発生箇所を推定すると鉄、銅、亜鉛・軸受等カルシウム、ナトリウム・外部混入異物であると思われます。このうち、機械部品が摩耗したと思われる元素はのグループです。計数汚染度計数汚染度は当社推奨の管理限界値を超えていました。フィルタ表面の異物観察で銅合金、鉄錆、砂等が観察されたことから、汚染度が高い要因は、摩耗と外部混入異物の影響と思われます。粒度分布粒度分布は.～.μmの範囲にあり、μmにピークが確認されました。μm以下の粒子が多いことが分かります。粘度、水分、酸価、IRの各データは良好でした。
報告№109-09382 報告№109-09382 | 分析№109-002554 分析№109-002555 | 109-002555 | 分析の結果、摩耗の安定が確認され、潤滑状態は正常と判断します。これらのことは、前回に比較して、計数汚染度はランク減少し、SOAP／D-SOAPの鉄、錫、銅濃度に変化がないこと異常摩耗の早期発見パラメータであるフェログラフィーのIs値がのマイナス乗と良好の範囲にあること以上のことから判断しています。は良好と判断します。計数汚染度計数汚染度はNAS級と当社推奨の管理限界値のNAS級以内にあり、良好と判断します。重量汚染度は.mg/mlと当社推奨の管理限界値のmg/ml以内にあり、良好と判断します。機器の潤滑状態機器の潤滑状態は正常と判断します。SOAPSOAPの結果、油の添加剤成分であるリンが検出されました。摩耗により発生する鉄、錫、銅が検出されていないことから、良好と判断します。D－SOAPD－SOAPの結果、摩耗により発生する鉄、錫、銅が検出されていないことから、良好と判断します。フェログラフィー異常摩耗の早期発見パラメータであるフェログラフィーのIs値がのマイナス乗と良好の範囲にあることから、潤滑状態は正常と判断します。
報告№109-09136 報告№112-00285 | 分析№109-001160 分析№112-001147 | 112-001147 | 潤滑油および対象設備は継続使用可能な状態にあると判断します。はフェログラフィーおよびSOAP／D－SOAPの結果から総合的に判断した結果、正常な状態にあると考えられます。フェログラフィー【定量分析：Is値】Is値は異常摩耗の早期発見パラメータのつで、摩耗粒子を定量化するために用います。前々回に比較してIs値はの乗からマイナス乗に低下し、低い値でした。フェログラフィー【定性分析：摩耗粒子および摩耗形態観察】分析結果から比較的多く観察された粒子は、以下の通りでした。正常な摩耗粒子・潤滑状態が正常なマイルド摩耗により発生。Iカップリング発光分光分析【SOAP／D－SOAP】検出された金属元素から発生箇所を推定すると、以下の通りでした。カルシウム、ナトリウム・外部混入異物前々回に比較して計数汚染度はNAS級からNAS級にランク低下し、重量汚染度は.mg/mlから.mg/mlに減少し、共に当社推奨の管理限界値内にあり、良好でした。前回に比較して粘度、水分、全酸価、IRの各データは良好でした。尚、RBOTは、新油値に比較して大きな値であり減少傾向は確認されませんでした。このことから、酸化防止剤の消耗は確認されず、この油は継続使用可能な状態にあると判断できました。
報告№104-0073 | 分析№104-00642 | 104-00642 | 分析の結果、鉄を使用した箇所、例えば、主軸や軸受の支持部等の鉄系材料を使用した箇所にフレッティングによる摩耗が発生していること確認され、又、銅を使用した箇所、たとえば、軸受支持部の銅系材料を使用した箇所、冷却管の支持部、等でも摩耗が発生していることが確認されました。今後、発生した摩耗粒子が軸受摺動面に噛み込み、摩耗が進行することが懸念されるため、可能であれば濾過を実施されることを推奨します。濾過が実施できない場合は、～ヶ月以内に再度分析を実施し、汚染状況及び摩耗の進行状況を確認されることを推奨します。これらのことは、計数汚染度がNAS級と当社推奨の管理限界値に到達していたこと異常摩耗の早期発見パラメータであるフェログラフィーのIs値が、.と良好の範囲にあるものの、摩耗粒子形態観察で、フレッティングにより発生したμm未満の赤錆が多く観察されたことD－SOAPで、鉄が、銅が、メタルの主成分である錫が検出されたこと以上のことから判断しました。
報告№104-6071 | 分析№104-01991 | 104-01991 | 本試験は、水車発電機起動時にスラスト付近からゴーンという異音が発生したため、潤滑油内部にメタル等の削れた金属片が混入し、異常が発生していないかを確認するために分析を実施しました。精点Aを実施した結果、全てのデータが良好であり、依頼目的の、起動時における異音による潤滑系統への異常発生はないものと判断します。潤滑状態は正常で、潤滑油も継続使用可能です。このことは、前回に比較して、D－SOAPの錫濃度に大きな変化はなく、異常摩耗の早期発見パラメータであるフェログラフィーのIs値が、.と良好であり、摩耗粒子形態観察で、メタル等の異常な摩耗状態を示す摩耗粒子が観察されなかったことから判断しました。
報告№109-09084 報告№109-09084 | 分析№109-000740 分析№109-000740 | 109-000740 | トライボ診断の結果、泡立ち試験を除く項目は良好です。泡立ち試験の結果は、一般的には消泡性能が低くいと判断できる値の-ですが、新油値の-と同レベルにあったため、良好と判断します。機器の潤滑状態潤滑状態指数はのマイナス乗と濾過設備のない機器であれば正常な潤滑状態にあると判断できます。しかし、フィルタが設置されているため、別紙インライン・オフラインフィルタの影響に示すとおり、粒子の大部分は捕捉され、異常な摩耗状態が発生したとしても正常な潤滑状態にあると誤認してしまう可能性があります。これらのフィルタの影響を検討した結果、ギヤは継続使用可能な状態にあると思われますが、潤滑状態指数は摩耗がやや厳しい状態であるの乗領域にあると推定できます。推定結果は、フィルタの濾過効率を仮定して求めたものですが、フィルタがない状態では油中の粒子濃度は現在より高いことは明らかです。そのためヶ月後に再度分析を実施し、摩耗進行の有無を確認することを推奨します。泡立ち試験の結果、消泡性能が低いと判断できる値であるものの、新油と同レベルにあると判断します。粘度は良好。粘度はmm/sと新油値.mm/sに比較して、粘度変化率は-％で、当社推奨の管理限界値である±％以内にあり、良好と判断します。粘度はmm/sとなっています。粘度はmm/sとなっています。粘度指数はとなっています。粘度指数はとなっています。泡立ち試験は-となっています。泡立ち試験は-と新油と同レベルにあり、消泡性能が新油と同レベルにあると判断します。水分は良好。水分はppmと当社推奨の管理限界値の以下であり、良好と判断します。全酸価は良好。全酸価は.mgKOH/gと新油値.mgKOH/gに変化はなく、良好と判断します。機器の潤滑状態精密な濾過設備がない機器であれば、潤滑状態指数は正常の範囲にあると判断します。潤滑状態指数は正常の範囲にあると判断します。異常摩耗の早期発見パラメータである潤滑状態指数がのマイナス乗と精密な濾過設備がない機器であれば、潤滑状態指数は正常の範囲にあると判断します。
報告№109-09136 報告№110-00449 | 分析№109-001160 分析№110-002019 | 110-002019 | Iカップリング発光分光分析供試のタービン油を分析した結果、SOAP／D－SOAPで鉄、鉛、ニッケル、リン、亜鉛、カルシウム、バリウム、ケイ素が検出されました。これらの検出された金属元素から発生箇所を推定すると鉄、鉛、ニッケル・シリンダ等リン・オイル添加剤亜鉛、カルシウム、バリウム、ケイ素・外部混入異物であると思われます。このうち、機械部品が摩耗したと思われる元素はのグループです。ケイ素の検出SOAPでケイ素がppm検出されました。一般に、潤滑油中からケイ素が検出された場合の原因として、シリコン油或いは、シリコン系の添加剤が検出されるフェログラフィーおよびフィルタ表面の異物観察で砂が多く観察されて検出されるシリコングリースをシール部に塗布している場合、このシリコングリースが潤滑油に混入して検出されるなどが挙げられますが、今回検出が比較的高濃度であることからの可能性が考えられます。については、分析結果では確認することが出来ませんので、これに関する情報があれば提供をお願いします。フェログラフィー異常摩耗の早期発見パラメータとして摩耗粒子を定量化して評価するフェログラフィーのIs値は、のマイナス乗と良好の範囲にあり、潤滑状態は正常と判断します。SEM・XMAフェログラフィーで観察された摩耗粒子等をSEM・XMAで観察した結果、写真№の測定№に示すように炭素を含む鉄系摩耗粒子が観察されました。計数汚染度は当社推奨の管理限界値を超え、フィルタ表面の異物観察で黒色の異物が観察されました。重量汚染度が.mg/mlであるのに対して、油中金属濃度で鉄、鉛、亜鉛、カルシウムが各々検出されており、合計でとなります。そのため、汚染粒子全体の約％程度でした。このように、検出された金属成分は汚染粒子濃度の約％程度であり、重量汚染度として計測された中には、金属成分以外の成分を％程度含んでいると考えられます。フィルタ写真で長さμm以下の短い繊維状の黒色の微粒子が観察され、これと同様の粒子は、SEM・XMAの結果で炭素を含んでいることが確認されました。汚染度が高い要因は、繊維状の黒色の微粒子の影響が大きいものと思われます。これらの黒色の微粒子は、その特徴的な形状からゴムなどの弾性材料等が摩耗して発生したものと思われます。これらの摩耗粒子は、パッキン部などの組み付け不良があったり、新油充填時の汚染度が高く、汚染物の噛み込みなどに摩耗が発生した可能性が考えられます。粘度、全酸価、IR、RBOTの各データは良好でした。および対象設備の診断対象設備および潤滑油は継続使用可能な状態にあるものの、次項に示す対策が必要です。ランナサーボパッキンの損傷原因今回観察された黒色の繊維状粒子がランナーサーボパッキンから発生したと仮定すると、粒子の形状から微小なすべり摩擦により発生しているものと思われました。したがって、ランナーサーボパッキンのシール部では微細なすべり摩擦が発生し摩耗を引き起こしているものと思われました。濾過および定期的な分析今後、油中の汚染物がシリンダ摺動面等に噛み込み摩耗が進行することが懸念されるため濾過を推奨します。また、初期汚染度を正常な状態に確保するため、新油を充填用に濾過装置を利用し、さらには充填後から運転初期には循環濾過を実施することを併せて推奨します。シリコン系のグリースや添加剤の確認シリコン系の添加剤やグリースを使用している箇所があるかについてご確認下さい。最適な採油方法本試料油は、機器停止中にドレン口から採油されています。機器が停止している状態では、油槽内で撹拌がなくなり固形物が沈降するため、油中汚染度は高くなると推定されます。今後の採油は、極力運転中もしくは停止直後の油槽中層部から実施されることを推奨します。
報告№109-09136 報告№110-00574 | 分析№109-001160 分析№110-002558 | 110-002558 | Iカップリング発光分光分析供試のタービン油をSOAP／D－SOAPで分析した結果、鉄、銅、錫、カルシウム、バリウム、ケイ素が検出されました。これらの検出された金属元素から発生箇所を推定すると鉄、銅、錫・軸受等バリウム・オイル添加剤カルシウム、ケイ素・外部混入異物であると思われます。このうち、機械部品が摩耗したと思われる元素はのグループです。フェログラフィー異常摩耗の早期発見パラメータとして摩耗粒子を定量化して評価するフェログラフィーのIs値は、前回のの乗から乗に低下しており、摩耗が安定していることを示していました。摩耗粒子の形態で比較的多く観察された粒子は、潤滑状態が正常な場合に発生する摩耗粒子、外部から混入したと思われる鉄錆、砂等でした。このような摩耗粒子が観察された場合には、潤滑部で発生している摩耗は、正常なマイルド摩耗であることが分かります。前回に比較して計数汚染度はNAS級からNAS級にランク増加し、やや高い値でした。フィルタ表面の異物観察で鉄錆、砂等が観察されたことから、汚染度が高い要因は、外部混入異物の影響と思われます。前回同様にIR、RBOTの各データは良好でした。軸受および潤滑油は継続使用可能な状態にあるものの、摩耗の進行が懸念されるため、以下の対策を推奨します。濾過または再分析油中の汚染度が高く、今後観察された異物が軸受摺動面に噛み込み摩耗が進行することが懸念されるため、可能であれば濾過を推奨します。濾過が実施出来ない場合は、ヶ月後に再分析を実施し、汚染度および摩耗の進行状況を確認することを推奨します。この再分析の結果で摩耗の進行が確認されなかった場合は、分析周期をヶ月～年程度に延ばすことが可能と思われます。
報告№109-09608 報告№109-09608 | 分析№109-003748 分析№109-003748 | 109-003748 | は良好でした。一方、および潤滑状態を示す計数汚染度、重量汚染度、フェログラフィー、SOAP／D－SOAPの各データは、採油が粒子の沈降の影響を受ける条件下で実施されており、低くなっている可能性があります。異常な状態が発生していても見落としてしまう可能性があります。潤滑油は継続使用可能な状態にあると判断できますが、以下の対策が必要です。対策油が循環していない状態で採油が実施されており、油中粒子の沈降の影響を受けて、異常な摩耗状態で発生した摩耗粒子が採取されていない可能性があります。可能であれば、機器運転中に再度採油を実施し、汚染状態および潤滑状態を確認されることを推奨します。延伸についてRBOTの減少傾向から限界値到達時期を推定した結果、別紙図に示すようにその時期は年月と推定されました。運転状況に変化がなければ、約年は延伸可能であると思われます。但し、今後、酸化防止剤の減少により基油の劣化に進展することが懸念されるため、RBOT値が現在値の半値になると推定される年月頃に再分析を実施し、RBOTの減少傾向を確認することを推奨します。
報告№102-8012 | 分析№102-00170 | 102-00170 | 分析の結果、重量汚染度を除く項目は良好でした。重量汚染度がmg/mlと当社推奨の管理限界値を超えていました。光学顕微鏡写真の結果、茶色のスラッジが確認され、且つ、D－SOAPの結果、油の添加剤成分である亜鉛がppm検出されていることから、汚染の要因は、油の劣化に伴い発生した油の添加剤成分の析出により発生したスラッジによるものと考えられました。このスラッジはバルブ類の動作障害やストレーナの目詰まり等を発生させる原因になり、油圧装置が正常に動作しない状態になる可能性が高くなっています。予防措置として早急に除去されることを推奨します。除去方法は、このスラッジを溶解・分散し無害化する当社製清浄分散剤TS－の投与が有効です。本試料油を使用し、溶解・分散効果を確認した結果、下表に示す通り、TS－を％投与することで％、％投与で％のスラッジが除去できます。尚、スラッジが溶解されたことで、スラッジ中に混在していた汚染粒子が油中に分散し、汚染度が上昇しますので、投与後は濾過が必要になります。投与及び濾過方法については、お手数ですが、当社営業にお問い合わせ下さい。
報告№109-09136 報告№110-00259 | 分析№109-001160 分析№110-000997 | 110-000997 | ・摩耗状態摩耗状態は、潤滑油中に含まれる金属成分とその濃度を調査し、調査の結果から評価します。金属元素と濃度の分析は、試料油を以上の高温で発光させ、その光を分光器で分光し、分光によって得られた光の強度と金属固有の波長とから元素を特定するIカップリング発光分光分析法を用います。今回の試料はギヤ油でしたが、検出された金属は、SOAPの結果表に示す通り、ほぼ前回同様の鉄、鉛、ニッケル、リン、亜鉛、カルシウム、アルミニウム、ケイ素、ナトリウムでした。これら検出された金属元素から発生箇所を推定すると、鉄、鉛、ニッケル・ギヤ歯面、軸受等リン・オイル添加剤亜鉛、カルシウム、アルミニウム、ケイ素、ナトリウム・外部混入異物であると思われます。このうち、機械部品が摩耗したと思われる元素はのグループです。検出された金属の粒子は、異物の噛み込みなどで発生する切削粒子、金属潤滑部が局部的に油膜切れを起して発生するシビア粒子、局部的に高圧・高温となる場合に発生するフリクションポリマであったことから、潤滑部では、異物による切削摩耗と油膜破断による凝着摩耗が発生しており、発生している摩耗形態も前回同様変化がないことが分かりました。この摩耗状態は、異常摩耗の早期発見パラメータであるフェログラフィーのIs値であらわされますが、Is値がの乗とやや高い値であることが分かりました。但し、鉄濃度は僅かに増加しているものの、計数汚染度、Is値が減少傾向を示していることから、摩耗の発生はほとんどないことが分かりました。なお、切削摩耗は、異物が油膜に侵入することで発生します。切削摩耗がギヤ歯面で発生した場合も注意が必要ですが、減速機では転がり軸受が使用されていることが多く、この転がり軸受でも切削摩耗が発生することが想定されます。転がり軸受で切削摩耗が発生した場合、切削摩耗により生じた軌道面の損傷が起点となって、転がり軸受の寿命となるフレーキングに進展し寿命が分の程度に低下することも知られています。切削摩耗発生の原因となる摩耗粒子や砂等の混入異物が残留している場合、この異物により切削摩耗が継続して発生する可能性があります。このように、潤滑状態に影響のある因子が残っていると思われます。・フリクションポリマフリクションポリマは、潤滑油がギヤ歯面や軸受軌道面で高圧下に押し込められ高圧状態になると同時に、圧縮熱も発生して高温状態になります。その結果、潤滑油が重合して発生することが知られています。そのため、高圧高温状態の解消がなされなければ、潤滑油は劣化する場合があります。・汚染度計数汚染度は当社推奨の管理限界値に到達していました。フィルタ表面の異物観察で鉄錆、砂等が観察されたことから、汚染度が高い要因は、摩耗と外部混入異物の影響と思われます。・前回同様に粘度、水分、全酸価、IRの各データは良好でした。ギヤおよび軸受、潤滑油は継続使用可能な状態にあるものの、以下の対策が必要です。今後、切削摩耗等の進行の監視および油劣化の有無を確認するため、定期的に分析を実施することを推奨します。尚、トライボ診断では、バックラッシの増加量を分析結果から計算できますので、構造が確認できる図面、歯形、モジュール、歯幅、歯数、回転数をお知らせ下さい。計算結果をご報告いたします。
報告№108-0379 報告№108-0379 | 分析№108-02524 分析№108-02524 | 108-02524 | 、汚染度、軸受の潤滑状態を確認する。本試料油は、採油できた量が少なかったため、重量汚染度は参考値としてお考え下さい。軸受の潤滑状態分析の結果、計数汚染度がNAS級と当社推奨の管理限界地に到達しています。また、異常摩耗の早期発見パラメータであるフェログラフィーのIs値がやや高いの乗となっています。摩耗粒子の形態観察で異物の噛み込みなどで発生する切削粒子、金属接触が厳しい場合に発生するシビア粒子、外部から混入したと思われる鉄錆等が多く観察されています。更にSOAP／D－SOAPで鉄、SOAPでケイ素が検出されたことから、汚染度が高い要因は、摩耗と外部混入異物の影響と考えられます。外部混入異物は、今回の採油が対象設備の停止中に排油口から採油を実施しているため、排油口配管内部に残留していた汚染物が検出された可能性が高いと思われますが、同時に観察された摩耗粒子から判る摩耗形態は、切削摩耗と凝着摩耗であり、これらの形態が混在していることが確認されています。特に切削摩耗は異物が混入していない状態に比較して、摩耗進行速度が速く注意が必要です。転がり軸受でこの摩耗形態が発生した場合、寿命が分の程度に低下することも知られています。フリクションポリマは、タービン油が軸受摺動面で高圧下に押し込められ、高圧状態になると同時に、圧縮熱も発生して高温状態になります。その結果、潤滑油が重合して発生することが知られています。そのため、高温高圧状態の解消がなされなければ、潤滑油は劣化する場合があります。今後さらに摩耗が進行し、転がり軸受では寿命の指標となるフレーキングに進展することと油劣化の進行が懸念されるため、油槽内を清掃されると共に、運転再開後ヶ月以内に再度分析を実施し、摩耗の進行状況を確認されることを推奨します。ケイ素の検出ケイ素がppm検出されています。一般に、潤滑油中からケイ素が検出された場合の原因として、油の消泡剤として使用されるシリコン系の添加剤が検出されるフェログラフィーおよびフィルタ表面の異物観察で砂が多く観察され、これが検出されるシリコングリースをシール部に塗布している場合、このシリコングリースが潤滑油に混入して検出されるなどが挙げられますが、今回の原因は、フェログラフィーおよびフィルタで砂はあまり観察されなかったことから、以外の可能性が考えられます。およびについては、分析結果では確認することが出来ませんので、原因を絞込むため、消泡剤の投与をしていないか、また、シリコングリースを使用している箇所があるかについてご確認下さい。を示す粘度、水分、全酸価、IR、RBOTの各データは良好の範囲にあることから、この油は継続使用可能と判断します。
報告№109-09609 報告№109-09609 | 分析№109-003755 分析№109-003755 | 109-003755 | ・摩耗状態SOAP／D－SOAPの結果、前回同様に潤滑油中からは摩耗により発生した鉄および銅が検出されました。検出された金属は、粒子観察の結果から疲労摩耗粒子で、潤滑部で発生している摩耗形態が疲労摩耗であることが分かりました。異常摩耗の早期発見パラメータであるフェログラフィーのIs値が前回同様にの乗から変化はなく、また、転がり軸受寿命の指標としている摩耗粒子も観察されなかったことから、フレーキングは発生しておらず、潤滑状態は安定しているものと判断します。・汚染度計数汚染度は前回同様にNAS級以上と汚染されていました。汚染度が高い要因は、摩耗によるものと思われます。・粘度、水分、全酸価、IRの各データは良好でした。潤滑油および軸受は継続使用可能な状態にあると判断できますが、以下の対策が必要です。本機は、回転数がrpmときわめて低速であることから、潤滑状態が急変し異常摩耗に進展することはないと推定されます。しかし、疲労摩耗の進行が想定されるため、今後も定期的に分析を実施し、摩耗の進行状況を確認することを推奨します。次回分析の時期を理論的に求めたところ、最短で約時間となります。この時間は、油中汚染物が均一になるために必要とする時間であり、この時間を経過すれば、再分析の結果から状態の傾向を確認することが可能となりますので、これを参考に次回分析時期を検討されることを提案します。
報告№106-0447 報告№106-0447 | 分析№106-02562 分析№106-02564 | 106-02564 | トライボ診断の結果、前回更油からヶ月間、転がり軸受軌道面では若干摩耗は発生していたものの、軸受寿命の指標を示すフレーキングは確認されておらず、本軸受は継続使用可能な状態にあると判断します。但し、摩耗粒子形態観察で異物の噛み込みにより発生する切削粒子がやや多く観察されました。このことから発生している摩耗形態は切削摩耗であることが確認できます。この切削摩耗は、異物が混入していない状態に比較して、摩耗進行速度が速く注意が必要です。今後、転がり軸受の寿命の指標となるフレーキングに進展することが懸念されるため、稼働後ヶ月経過した時点で再度分析を実施し、摩耗の進行状況を確認されることを推奨します。尚、IRの結果で無添加タービン油であるJOMOタービンには含まれていない酸化防止剤の吸収が確認されており、油名が間違っている可能性がありますので、油名をご確認下さい。これらのことは、異常摩耗の早期発見パラメータであるフェログラフィーのIs値がと良好の範囲にあるものの、摩耗粒子形態観察の結果、異物の噛み込みにより発生する切削粒子がやや多く観察されたこと以上のことから判断しました。
報告№107-4545 報告№107-4551 | 分析№107-02185 分析№107-02656 | 107-02656 | トライボ診断の結果、全てのデータが良好であることから、この油は継続使用可能と判断します。は良好と判断します。粘度は良好。粘度は.mm/sと新油値.mm/sに比較して、粘度変化率は+％で、当社推奨の管理限界値である±％以内にあり、良好と判断します。粘度はmm/sでした。粘度はmm/sでした。粘度指数はでした。粘度指数はでした。水分は良好。水分はと当社推奨の管理限界値の以下であり、良好と判断します。全酸価は良好。全酸価はmgKOH/gと新油値mgKOH/gに比較して高いものの、IRの結果で、新油との差異は確認されず、且つ、劣化の兆候も確認されなかったことから、良好と判断します。
報告№109-09136 報告№110-00406 | 分析№109-001160 分析№110-001860 | 110-001860 | 金属元素と濃度の分析は、試料油を以上の高温で発光させ、その光を分光器で分光し、分光によって得られた光の強度と金属固有の波長とから元素を特定するIカップリング発光分光分析法を用います。また摩耗状態は、SOAP法により求めた金属成分と濃度にフェログラフィー法による摩耗粒子分析とを加味して総合的に評価しますが、摩擦面の摩耗機構と摩耗状態の判断は摩耗粒子の形態と、異常摩耗の早期発見パラメータであるIs値により判断します。Iカップリング発光分光分析供試のタービン油を分析した結果、SOAPで銅、ケイ素、D－SOAPで鉄、鉛、銅、錫、亜鉛、カルシウム、バリウム、アルミニウム、ナトリウム、マグネシウムが検出されました。これらの検出された金属元素から発生箇所を推定すると鉄、鉛、銅、錫、亜鉛・軸受等カルシウム、バリウム、アルミニウム、ケイ素、ナトリウム、マグネシウム・外部混入異物であると思われます。このうち、機械部品が摩耗したと思われる元素はのグループです。ケイ素の検出SOAPでケイ素がppm検出されました。一般に、潤滑油中からケイ素が検出された場合の原因として、シリコン油或いは、シリコン系の添加剤が検出されるフェログラフィーおよびフィルタ表面の異物観察で砂が多く観察されて検出されるシリコングリースをシール部に塗布している場合、このシリコングリースが潤滑油に混入して検出されるなどが挙げられますが、今回検出が比較的高濃度であることからの可能性が考えられます。については、分析結果では確認することが出来ませんので、これに関する情報があれば提供をお願いします。フェログラフィー摩耗粒子と摩耗形態分析結果から観察された粒子は、潤滑状態が正常な場合に発生する摩耗粒子異物の切削作用で発生する切削粒子金属潤滑部が局部的に油膜切れを起して発生するシビア粒子局部的に高圧・高温となる場合に発生するフリクションポリマ外部から混入したと思われる樹脂等でした。潤滑部では、正常なマイルド摩耗、異物による切削摩耗、そしてやや厳しい凝着摩耗も発生していることが分かりました。また、潤滑油が軸受軌道面で高圧下に押し込められ、局部的に高圧・高温状態となっている箇所があることも確認されました。摩耗形態の中でも切削摩耗は、摩耗進行速度が速い形態であることから管理には注意が必要です。転がり軸受で切削摩耗が発生している場合、軸受の寿命は分の程度に低下することが知られています。また、切削摩耗の発生原因となる混入異物が残留している場合、この異物により切削摩耗が継続して発生する可能性があります。フリクションポリマは、潤滑油が軸受軌道面に押し込められ高圧状態になると同時に、圧縮熱により高温状態になった結果、基油自身重合反応を起こし生成することが知られています。そのため、高圧高温状態の解消がなされなければ、潤滑油の劣化が進行し、粘度上昇に因る潤滑異常に進展する場合があります。潤滑状態異常摩耗の早期発見パラメータとして摩耗粒子を定量化して評価するフェログラフィーのIs値は、潤滑状態が厳しいの乗となっていました。計数汚染度・重量汚染度計数汚染度、重量汚染度は共に当社推奨の管理限界値を超えていました。フィルタ表面の異物観察で金属片、鉄錆、砂等が観察されたことから、汚染度が高い要因は、摩耗と外部混入異物の影響と思われます。水分はppmと当社推奨の管理限界値を超えていました。今後、水分の影響で軸受軌道面に錆が発生し、その影響で摩耗が発生する懸念があります。粘度、全酸価、IR、RBOTの各データは良好でした。尚、別紙RBOTの減少傾向から油の余寿命を求めた結果、本試料は直近の更油から起算して年月まで使用可能であることが分かります。軸受および潤滑油は継続使用可能な状態にあるものの、以下の対策が必要です。汚染度の改善摩耗粒子などの固形物や水分の混入により油が汚染されています。摩耗粒子や異物の軸受軌道面への噛み込みや水分の影響で発生する腐食により摩耗が進行し、軸受の寿命の指標となるフレーキングに進展することが懸念されるため、汚染度の改善が必要です。更油前に油槽内を清掃してから、更油することを推奨します。定期的な分析摩耗の進行を監視するため、定期的に分析を実施し、摩耗の進行状況を確認することを推奨します。傾向監視のための次回採油時期は、理論的に求めると最短で約時間となります。この時間は、油中汚染物が均一になるために必要とする時間であり、この時間を経過すれば、再分析の結果から潤滑状態の傾向を確認することが可能となります。理論時間を参考に次回採油時期を検討されることを提案します。シリコン系のグリースや添加剤の確認シリコン系の添加剤やグリースを使用している箇所があるかについてご確認下さい。
報告№102-0037 | 分析№102-00306 | 102-00306 | 濾過前の試料油を分析した結果、D-SOAP、フェログラフィーを除く項目は良好でした。前回に比較して、D-SOAPの結果、鉄濃度が.からに、錫濃度が.からppmに上昇し、又、フェログラフィーの結果では、摩耗の過酷度を示すIs値が.からの乗と桁高い値になっていました。摩耗粒子の形態観察の結果、異常な潤滑状態があった場合に発生する形態の、球状粒子が多数観察されました。この球状粒子の発生は、軸受間や、軸受油槽の勘合部に電流が流れる、いわゆる電食と呼ばれる軸電流が発生したか、或いは、軸受とランナー間の潤滑油膜が破断し厳しい金属接触が発生し凝着摩耗と呼ばれる摩耗により発生することが、研究の結果から知られています。この球状粒子が電食が原因で発生した場合、軸受損傷に直結する場合が多いので注意を要しますので早急に原因解明する必要があります。また、激しい凝着摩耗であった場合、油膜破断箇所がありますので、点検を検討する必要があります。電食や激しい凝着摩耗が、断続的、継続的に発生しているか、或いは、一過性のものであるのかを確認するには、別添資料金属摩耗粉の平衡速度から計算する採油周期に示す通り、運転時間が時間経過すれば、採油が可能となりますので、今後は、時間毎に後回分析を実施し、粒子数、SOAP／D-SOAPの鉄及び錫濃度、フェログラフィーを実施し、分析データの推移を確認する必要がありますので、再分析を必ず実施されるよう推奨します。尚、軸電流が発生している場合は、軸受損傷までの時間が短時間である場合が多いので注意が必要です。当社のこれまでの経験では、所内清掃などの際、うっかり電流回路が出来てしまうような作業をしたことで、軸電流が発生した事を経験しています。清掃作業などの際に軸電流回路を誤って作成した可能性をあわせて調査することも必要と思われます。又、潤滑油の色が黒色に変色するなどにも注意をお願いします。
報告№109-09136 報告№111-00271 | 分析№109-001160 分析№111-001279 | 111-001279 | 軸受は継続使用可能な状態にあると判断します。前回に比較してSOAP／D－SOAPの結果で、鉄および錫濃度に変化はなく、異常摩耗の早期発見パラメータであるフェログラフィーのIs値がのマイナス乗と良好でした。前回に比較して計数汚染度はNAS級から等級に変化はなく、良好でした。分析結果は良好と判断します。計数汚染度計数汚染度はNAS級と当社推奨の管理限界値のNAS級以内にあり、良好と判断します。重量汚染度は.mg/mlと当社推奨の管理限界値のmg/ml以内にあり、良好と判断します。機器の潤滑状態機器の潤滑状態は正常と判断します。SOAPSOAPの結果、油の添加剤成分であるリンが検出されました。摩耗により発生する鉄および錫は検出されていないことから、良好と判断します。D－SOAPD－SOAPの結果、摩耗により発生する錫が検出されました。フェログラフィー異常摩耗の早期発見パラメータであるフェログラフィーのIs値がのマイナス乗と良好の範囲にあり、潤滑状態は正常と判断します。
報告№109-09136 報告№110-00485 | 分析№109-001160 分析№110-002206 | 110-002206 | は、油の粘度、油中のスラッジの発生量を判断パラメータに、粘度、全酸価、IR、RBOTで評価します。分析の結果、油の粘性を示す粘度は、新油値の.mm/sに比較して粘度変化率が-％のmm/sとほぼ変化はなく、また油中のスラッジの発生量を示す全酸価は、新油値の.mgKOH/gと同じ.mgKOH/gで変化が見られず劣化は確認されなかった。さらにはIRの結果でも油が劣化した場合に発生するカルボン酸の発生も確認されず、酸化防止剤の残存量を示すRBOTは、限界値minに比較して、十分に残量があるminであった以上のことから、潤滑油の劣化は確認されませんでした。なお、使用油の使用期間または使用時間が不明であったため、ご要求の油の余寿命に関する検討は行えませんでした。可能であれば、これらの情報をご提供下さい。汚染度油中の水分を計測した結果、水分は.ppmと新油と同等であり、継続使用可能な状態にあることが確認されました。潤滑油は継続使用可能な状態にあると判断します。
|  | 114-000403 | 潤滑油および対象設備は継続使用可能な状態にあると判断します。但し、摩耗粒子の形態観察でシビア粒子が比較的多く観察されていることから、将来的な摩耗進行の有無を確認するためにも傾向監視を継続することが有効です。摩耗進行の監視今後も摩耗推移を監視するため、定期的な分析実施を推奨します。シビア粒子は、摩擦面が将来的に異常摩耗へ進展する可能性を示唆しているため、傾向監視が有用と思われます。詳細は、別紙傾向監視が必要な摩耗粒子をご覧ください。
報告№109-09249 報告№111-00550 | 分析№109-001747 分析№111-002522 | 111-002522 | 潤滑油および対象設備は継続使用可能な状態であると判断します。但し、今後も摩耗の進行を傾向監視するため、以下の対策を推奨します。定期的な分析凝着摩耗の進行を監視するため、定期的に分析を実施し、摩耗の進行状況を確認することを推奨します。バックラッシによる評価トライボ診断では、バックラッシの増加量を分析結果から計算できますので、構造が確認できる図面、ギヤの形式、歯形、モジュール、歯数、歯幅、油入替後の稼働時間ならびに分解点検後の稼働時間をお知らせ下さい。計算結果をご報告いたします。フェログラフィー異常摩耗の早期発見パラメータとして摩耗粒子を定量化して評価するフェログラフィーのIs値は、潤滑状態がやや厳しいの乗でした。摩耗粒子の形態で比較的多く観察された粒子は、潤滑状態が正常な場合に発生する摩耗粒子金属潤滑部が局部的に油膜切れを起して発生するシビア粒子でした。これらの摩耗粒子が観察された場合、潤滑部で発生している摩耗形態は、正常なマイルド摩耗潤滑状態がやや厳しい凝着摩耗であることが分かります。Iカップリング発光分光分析供試の潤滑油を分析した結果、検出された金属は油中金属元素の結果表に示すように、鉄、錫、リン、亜鉛、カルシウム、バリウム、ナトリウム、ホウ素でした。これら検出された金属元素から発生箇所を推定すると、鉄、錫・ギヤ・軸受等リン、亜鉛・オイル添加剤カルシウム、バリウム、ナトリウム、ホウ素・外部混入異物であると思われます。このうち、機械部品が摩耗したと思われる元素はのグループです。水分、汚染粒子数、汚染度物重量の各データは良好でした。粘度、全酸価、酸化安定度、有機物・有機化合物の各データは良好でした。分析結果特性低下特性低下に係るパラメータの分析結果は良好と判断します。粘度粘度は.mm/sと新油値.mm/sに対する粘度変化率は+.％で、当社推奨の管理限界値である±％以内にあり、良好と判断します。全酸価添加油の全酸価は、油メーカによって初期値が違うため統一した管理基準を設定するのが困難であることから、当社では管理限界値を設定しておらず、新油分析値との比較及び他の分析項目の結果より全酸価の状態判断を行います。その結果、全酸価は.mgKOH/gと新油値.mgKOH/gに比較して若干高くなっていますが、IRチャートに示すように劣化の兆候として現れるカルボン酸などの有機物・有機化合物の発生が確認されていないことから、良好と判断します。酸化安定度酸化安定度はminであり、当社推奨の管理限界値のmin以上であることから良好と判断します。有機物・有機化合物有機物・有機化合物は、IRチャートによる新油分析値との比較の結果、cm-付近に劣化の兆候を示すカルボン酸の吸収が確認されていないことから、良好と判断します。色相はLであり、新油値のLに比較して変化はないことから、良好と判断します。汚染に係るパラメータの分析結果は良好と判断します。水分は.であり、当社推奨の管理限界値の以下であることから良好と判断します。汚染粒子数はNAS級であり、当社推奨の管理限界値のNAS級以内であることから良好と判断します。汚染度物重量は.mg/mlでした。摩耗フェログラフィーによる摩耗粒子の観察の結果、潤滑状態が正常な場合に発生する摩耗粒子、金属潤滑部が局部的に油膜切れを起して発生するシビア粒子が比較的多く観察されました。異常摩耗の早期発見パラメータであるフェログラフィーのIs値がの乗と良好の範囲にあるものの、摩耗粒子の形態観察の結果、潤滑状態が正常な場合に発生する摩耗粒子、金属潤滑部が局部的に油膜切れを起して発生するシビア粒子が比較的多く観察されました。金属濃度SOAP法により金属濃度を測定した結果、潤滑箇所で発生する金属接触によって検出される錫がppm、油の添加剤成分であるリンがppm、亜鉛がppm、外部から混入したと思われるホウ素がppmと検出されましたが良好と判断します。金属濃度酸溶解法により金属濃度を測定した結果、潤滑箇所で発生する金属接触によって検出される鉄が、外部から混入したと思われるカルシウム、バリウム、ナトリウムがと共にと僅かに検出されましたが良好と判断します。
報告№108-0411 報告№110-00262 | 分析№108-02745 分析№110-001025 | 110-001025 | ・摩耗状態SOAP／D－SOAPの結果、潤滑油中からは前回同様に摩耗により発生した鉄が検出されました。粒子観察の結果から、繰返し応力を受けて発生する疲労摩耗粒子が観察されたことから、潤滑部では、疲労による疲労摩耗が発生していることが分かりました。一方、異常摩耗の早期発見パラメータであるフェログラフィーのIs値は、前回のの乗から変化はありませんでした。また、転がり軸受寿命の指標としている摩耗粒子が観察されなかったことから、フレーキングの発生はなく、摩耗は安定していると思われます。・汚染度計数汚染度は前回のNAS級からNAS級にランク減少し、良好でした。結論軸受は継続使用可能な状態にありますが、疲労摩耗の進行を監視する必要がありますので、以下の対策を推奨します。今後、疲労摩耗の進行を監視するため、定期的に分析を実施し、摩耗の進行状況を確認することを推奨します。計数汚染度は当社推奨の管理限界値に到達していました。計数汚染度計数汚染度はNAS級と当社推奨の管理限界値のNAS級以内にあり、良好と判断します。重量汚染度はmg/mlでした。機器の潤滑状態フェログラフィーの結果、繰返し応力を受けて発生する疲労摩耗粒子が観察されました。SOAPSOAPの結果、摩耗により発生する鉄、油の添加剤成分であるリンが検出されました。D－SOAPD－SOAPの結果、摩耗により発生する鉄が検出されました。フェログラフィー異常摩耗の早期発見パラメータであるフェログラフィーのIs値がの乗と良好の範囲にあるものの、摩耗粒子の形態観察の結果、繰返し応力を受けて発生する疲労摩耗粒子が観察されました。
報告№105-6050 報告№105-0409 | 分析№105-01529 分析№105-02668 | 105-02668 | 経緯更油後～日の運転で油が黒化した。今回、黒化した油を全量採取し、更油を実施した。目的トライボ診断にて、油の劣化状態・汚染状態・軸受の潤滑状態を確認すると共に、油が黒化した原因を確認することを目的とした。分析の結果、計数汚染度、重量汚染度が共に当社推奨の管理限界値を超えていました。異常摩耗の早期発見パラメータであるフェログラフィーのIs値がの乗と高く、摩耗粒子形態観察で金属接触が厳しい場合に発生するシビア粒子、摩擦熱が高い場合に発生する黒錆が多く観察されました。また、SOAP／D－SOAPで、鉄が多く検出されたことから、油が黒化した原因は、ベアリング軌道面で油膜切れによる厳しい金属接触が発生したためと考えられます。今回の黒化の原因として挙げられるのは、軸振れと組付け与圧の過大などが挙げられます。転がり軸受でこのような摩耗状態になった場合、軸受焼損につながる危険性が高いため軸受交換を推奨します。尚、更油の際にフラッシングが十分でなく、残留していた汚染粒子が運転を開始したことで撹拌され、油の色が変化した可能性もありますので、今後の油の色の変化には十分注意してください。これらのことは、計数汚染度がNAS級以上、重量汚染度がmg/mlと当社推奨の管理限界値を超えていたこと異常摩耗の早期発見パラメータであるフェログラフィーのIs値がの乗と高く、摩耗粒子形態観察の結果、金属接触が厳しい場合に発生するシビア粒子、摩擦熱が高い場合に発生する黒錆がやや多く観察されたことSOAP／D－SOAPの結果、鉄が多く検出されたこと以上のことから判断しました。
報告№109-09136 報告№112-00747 | 分析№109-001160 分析№112-003381 | 112-003381 | 油の劣化は確認されていないものの、計数汚染度がNAS級とやや高いことから、以下の対策を推奨します。対象設備は継続使用可能な状態にあると判断します。但し、シリンダ内面のクロムメッキの摩耗が確認されたことから、将来的な摩耗進行の有無を確認するためにも傾向監視を継続することが有効です。シリンダ内面の点検と採油箇所の検討SOAPの結果、前回に比較してクロム濃度はppmからに増加していることがわかりました。本設備は、シリンダ内面にクロムメッキが施されていることから、検出されたクロムはシリンダ内面の摩耗により発生したと考えられます。設備の情報が不明な部分がありますが、シリンダ直径をmm、ストローク幅をmmと仮定してメッキ部分の平均的な摩耗深さを求めたところμmが摩耗していると推定されました。メッキの厚さが計算により求めた摩耗深さより小さい場合、既にメッキが摩耗している可能性が考えられました。仮定した数値が間違っていなければ、メッキ部分は摩耗している可能性があることから、シリンダ内面の点検を推奨します。尚、今後分析を実施する場合、シリンダポートの両側から採油を実施し、ポートのどちら側が摩耗しているかを確認することを併せて推奨します。定期的な分析今後懸念される摩耗の進行を監視するため、定期的に分析を実施することを推奨します。フェログラフィーおよびSOAP/D-SOAPの結果から総合的に判断した結果、対象設備は健全であり、継続使用可能と評価できますが、引続き設備の機能が保持されていることを確認するためにも、潤滑油診断による傾向管理が有用と考えます。フェログラフィー【定量分析：Is値】Is値は異常摩耗の早期発見パラメータのつで、摩耗粒子を定量化するために用います。Is値は前回のの乗からマイナス乗に低下し、低い値でした。フェログラフィー【定性分析：摩耗粒子および摩耗形態観察】分析結果から観察された全ての粒子量は少でした。Iカップリング発光分光分析【SOAP/D-SOAP】検出された金属元素から発生箇所を推定すると、以下の通りでした。鉄、銅、クロム、ニッケル・シリンダ内壁、ポンプ内部等リン、亜鉛・添加剤カルシウム、ナトリウム・外部混入異物クロムメッキの摩耗深さSOAPの結果、前回に比較してクロムがppmからに増加していました。シリンダ内面にクロムメッキをしていることから、シリンダ内面の摩耗によるものと考えられます。メッキの膜厚は、～μm以上であり、用途に応じて膜厚が選定されます。今回の分析結果からメッキの摩耗深さを求めました。情報が不明な部分がありますので、シリンダ直径をmm、ストローク幅をmmと仮定しました。その結果、メッキ部分の平均的な摩耗深さは、μmと推定されました。メッキの膜厚が最も少ないμmであった場合、既にメッキが摩耗している可能性が考えられます。銅を使用した箇所の溶出・摩耗SOAPの結果、前回に比較して銅がppmからppmに減少したものの、高い値であることから、銅を使用した箇所の溶出・摩耗が発生していると推定されます。亜鉛系添加剤を使用している潤滑油で銅が検出される場合、潤滑系統内でこれらの金属が亜鉛系添加剤の影響により溶出することが知られています。今回の検出は、この溶出と摩耗との双方によるものと考えられます。今後、別紙鉱油の酸化に対する金属触媒の影響に示すように濃度の増加に伴い酸化速度が速まる可能性があります。計数汚染度はNAS級と当社推奨の管理限界値以下であるものの、やや高い値でした。フィルタ表面の異物観察で金属片、鉄錆、砂等が観察されたことから、汚染度が高い要因は、摩耗と外部混入異物の影響と思われます。粘度、水分、酸価、IRの各データは、前回同様に良好でした。
報告№109-09094 報告№112-00124 | 分析№109-000916 分析№112-000504 | 112-000504_date121122 | グリースは継続使用可能な状態にあると判断します。グリースの物理的性状は良好と判断します。≪状態監視とパラメータ≫分析の目的および各分析のパラメータは以下の通りです。特性低下目的：グリースの分析結果から、グリースの物理的性状や劣化傾向などを確認する。酸価JISK赤外線吸収スペクトルJISKちょう度JISK滴点JISK摩耗目的：グリース中の摩耗粒子を分析する事により、回転・摺動部の潤滑状態、摩耗劣化の程度、余寿命などを解析する。摩耗診断電子顕微鏡観察JISKX線マイクロアナリシス油中金属濃度JISK≪分析結果≫特性低下酸価：良好酸価mgKOH/gは管理基本値のmgKOH/g以内にあることから、問題は無いと判断します。赤外線吸収スペクトル：良好ちょう度：良好ちょう度値はと○○管理限界値であるから以内に留まっています。滴点：良好滴点はと管理基本値のに比較し大きな変化はないことから、問題は無いと判断します。摩耗摩耗診断電子顕微鏡観察・X線マイクロアナリシス：今回は実施していません。油中金属濃度：今回は実施していません。
報告№106-0227 報告№106-0230 | 分析№106-01279 分析№106-01285 | 106-01285 | 主機停止中に点検窓から採油を実施した場合、油循環中の採油に比較して油中粒子が沈降して低濃度になっている部分を採油していると考えられます。したがって、油が循環している状態で採油を実施した場合に比較して、分析データが低くなり、異常な状態を見落としてしまう可能性があり、この点に注意が必要です。以上の想定から今回の初期試験の結果を検討しました。異常な摩耗状態を示す大型粒子は沈降していると思われ、この点が懸念されますが、採油条件が前回と同様であることと汚染度、フェログラフィーおよびSOAP／D－SOAPの各データに変化なく、または減少傾向を示していることから、摩耗は進行していないものと考えられます。次回採油時には粒子の沈降の影響を極力抑えるため、主機運転中、または停止直後に採油を実施されることを推奨します。これらのことは、前回に比較して、計数汚染度はランク減少したことSOAP／D-SOAPの鉄及び錫濃度に変化がないこと異常摩耗の早期発見パラメータであるフェログラフィーのIs値が.と良好の範囲にあること以上のことから判断しました。
報告№108-5071 報告№111-00280 | 分析№108-02721 分析№111-001348 | 111-001348 | 潤滑油は継続使用可能な状態にあると判断します。粘度、水分、全酸価、泡立ち試験は良好でした。分析結果は良好と判断します。粘度粘度はmm/sと新油値mm/sに比較して、粘度変化率は-％で、当社推奨の管理限界値である±％以内にあり、良好と判断します。泡立ち試験泡立ち試験は-と新油に比較して変化はなく、良好と判断します。水分はppmと当社推奨の管理限界値の以下であり、良好と判断します。全酸価全酸価は.mgKOH/gと新油値.mgKOH/gに比較して高いものの、IRの結果で油劣化の兆候を示すカルボン酸の吸収が確認されていないことから、良好と判断します。
報告№109-09136 報告№110-00075 | 分析№109-001160 分析№110-000250 | 110-000250 | ・摩耗状態前回同様にSOAP／D－SOAPの結果、潤滑油中からは鉄、銅が検出されました。検出されたこれらの金属は、粒子観察の結果から繰返し応力を受けて発生する疲労摩耗粒子、フレッティングにより発生する赤錆でした。これらのことから、疲労摩耗フレッティング摩耗が混在して発生していることが分かりました。本軸受は、転がり軸受寿命の指標としている摩耗粒子が観察されなかったことから、フレーキングは発生していないものの、鉄濃度がSOAPで、D－SOAPでと高く、異常摩耗の早期発見パラメータであるフェログラフィーのIs値が前回のの乗からの乗に桁上昇して高い範囲にあることから、摩耗は進行しつつあると思われます。なお、フレッティングは、軸と内輪内面軸受箱と外輪外面軌道輪と転動体の箇所で発生する可能性があります。フレッティング粒子は酸化して硬く、軸受軌道面に噛み込んだ場合は、その傷が疲労剥離の起点となり、フレーキングへと進展することが想定されます。また、今回の分析結果でフレッティング粒子の増加が確認されているため、軸受摺動面へ噛み込む可能性が高くなってきていると考えられます。・汚染度前回に比較して計数汚染度はNAS級からNAS級にランク増加し、やや高い値でした。フィルタ表面の異物観察で赤錆、粘ちょう物が観察されました。D－SOAPで油の添加剤成分であるリンおよび亜鉛が検出されたことから、汚染度が高い要因は、摩耗と油の添加剤成分の析出によるものと思われます。潤滑油は継続使用可能な状態にあるものの、検出された高濃度の鉄は、微振動により発生したフレッティング摩耗粒子であることが確認されました。転がり軸受でフレッティングが発生している場合、フレッティングにより剥離した表面の摩耗痕から軸受内部に亀裂が進展し軸受の破損につながることが想定されます。そのため以下の対策が必要です。AHは、回転数がrpmと極めて低速であることから振動法による傾向監視は非常に困難であり、そのため潤滑診断法により傾向監視を行うことが有用で、特に、フレッティングの進展にともなって発生する大型の剥離に注意する必要があります。今後は定期的に分析を実施し、摩耗の進行状況を確認されることを推奨します。次回分析の時期を理論的に求めたところ、最短で約時間となります。この時間は、油中汚染物が均一になるために必要とする時間であり、この時間を経過すれば、再分析の結果から状態の傾向を確認することが可能となりますので、これを参考に次回分析時期を検討されることを提案します。
報告№108-8027 報告№108-8027 前回の分析結果で、油の劣化が確認されたため更油を推奨した。 | 分析№108-03771 分析№108-03771 | 108-03771_修正20090422 | 更油後のを確認する。分析の結果、粘度低下が確認されたことから、以前使用していた油が残留していた可能性が考えられましたが、粘度は管理基準内であることと、水分、全塩基価、IRの各データが良好の範囲にあることからこの油は継続使用可能と判断します。今後は本データを基に、今後管理されることを推奨します。は良好と判断します。粘度は良好と判断します。粘度はmm/sと新油値mm/sに比較して、粘度変化率は-.％で、当社推奨の管理限界値である±％以内にあり、良好と判断します。水分は良好と判断します。水分は.ppmと当社推奨の管理限界値の以下であり、良好と判断します。全塩基価は良好と判断します。全塩基価はmgKOH/gと新油値mgKOH/gより若干低いものの、良好と判断します。IRの結果、良好と判断します。IRは新油に比較して変化がないことから、良好と判断します。重量汚染度はmg/mlとなっています。重量汚染度はmg/mlとなっています。粒度分布は以下の通りです。粒度分布は、.μmにピークが確認されています。
報告№107-4545 報告№108-5033 | 分析№107-02185 分析№108-01086 | 108-01086 | トライボ診断の結果、全てのデータが良好であることから、この油は継続使用可能と判断します。は良好と判断します。粘度は良好。粘度は.mm/sと新油値mm/sに比較して、粘度変化率は-.％で、当社推奨の管理限界値である±％以内にあり、良好と判断します。粘度はmm/sでした。粘度はmm/sでした。粘度指数はでした。粘度指数はでした。水分は良好。水分は.ppmと当社推奨の管理限界値の以下であり、良好と判断します。全酸価は良好。全酸価は.mgKOH/gと新油値.mgKOH/g以内であり、良好と判断します。
|  | 112-001538 | ポンプ軸受とグリースは、継続使用可能な状態であるため、分解点検の必要はないと判断します。但し、今後も摩耗の進行を傾向監視するため、以下の対策を推奨します。定期的な分析定期的な分析を実施することにより、データの変化から異常の兆候を早期に発見することが可能となります。今後懸念される摩耗の進行を監視するため、定期的に分析を実施することを推奨します。新グリースとの比較による評価グリースの物理的性状を示すちょう度、滴点、酸価のデータは新グリースデータを基準として評価しています。今回はグリース名が不明であったため判断できませんでしたが、今後評価する場合は、使用している新グリースを同時に分析することをご検討下さい。余寿命評価余寿命は、転がり軸受の場合、当社の経験からIs値が指数関数的に上昇していくことが確認されています。しかし、グリースは、潤滑油に比較して流動性が低いことから潤滑部で発生したすべての摩耗粒子が試料中に入っていないことがあり定量評価は困難であるため、Is値からは余寿命を予測することは出来ませんでした。はフェログラフィーおよびSOAP-Tの結果から総合的に判断した結果、正常な状態にあると考えられます。フェログラフィー【定性分析：摩耗粒子および摩耗形態観察】分析結果から比較的多く観察された粒子は、以下の通りでした。正常な摩耗粒子・潤滑状態が正常なマイルド摩耗により発生。Iカップリング発光分光分析【SOAP-T】検出された金属元素から発生箇所を推定すると、以下の通りでした。鉄、鉛、銅、アンチモン、ニッケル、錫・軸受等リン、亜鉛、カルシウム、ナトリウム・添加剤、増ちょう剤、外部混入異物保持器の摩耗銅を使用した箇所は、転がり軸受の保持器と推定されます。保持器であった場合、摩耗が進行することで転動体とのギャップが大きくなると共に振動が増大し、摩耗の進行につながることが懸念されます。グリースの物理的性状新グリースとの比較による評価が必要です。ちょう度ちょう度はでした。グリース名が不明なため判定することが出来ませんでした。滴点滴点はでした。グリース名が不明なため判定することが出来ませんでした。酸価はmgKOH/gでした。IRで油劣化の兆候を示すカルボン酸の吸収が確認されていないことから、良好と判断します。水分グリースの水分濃度は一般的に.～％が適正であり、本試料の水分はppmであることから、良好の範囲にあると判断します。IRIRチャートの結果、油劣化の兆候を示すカルボン酸の吸収が確認されていないことから、良好と判断します。
報告№109-09094 報告№110-00627 | 分析№109-000939 分析№110-002847 | 110-002847 | ちょう度値はと新グリース値に比較して上昇し、当社推奨の管理上限値であるを超えていることから、軟化していることが分かりました。軟化したグリースを使用した場合、グリースの漏洩や軸受等で油膜切れが発生することが懸念されます。グリースが軟化していたため、グリースを交換されることを推奨します。≪状態監視とパラメータ≫分析の目的および各分析のパラメータは以下の通りです。特性低下目的：グリースの分析結果から、グリースの物理的性状や劣化傾向などを確認する。全酸価JISK赤外線吸収スペクトルJISKちょう度JISK滴点JISK摩耗目的：グリース中の摩耗粒子を分析する事により、回転・摺動部の潤滑状態、摩耗劣化の程度、余寿命などを解析する。摩耗診断電子顕微鏡観察JISKX線マイクロアナリシス油中金属濃度）JISK≪分析結果≫特性低下全酸価：良好全酸価mgKOH/gは新油値のmgKOH/gに比較し高くはあるものの、有機物・有機化合物試験の結果で油劣化の兆候を示すカルボン酸の吸収が見られないことから、問題は無いと判断します。赤外線吸収スペクトル：良好ちょう度：要処置ちょう度値はと当社推奨の管理上限値であるを超えていました。滴点：良好滴点はと新油値のに比較し低いものの、有機物・有機化合物試験の結果で油劣化の兆候を示すカルボン酸の吸収が見られないことから、問題は無いと判断します。摩耗摩耗診断電子顕微鏡観察・X線マイクロアナリシス：今回は実施していません。油中金属濃度：今回は実施していません。
報告№106-0025 報告№106-4584 | 分析№106-00118 分析№106-02945 | 106-02945 | 分析の結果、軸受は継続使用可能な状態にあるものの、軸受軌道面の微小領域で疲労摩耗が発生し、加えて異物の噛み込みによる切削摩耗、局部的な油膜切れによる凝着摩耗が発生していることが確認できました。今後更に摩耗が進行し、転がり軸受の寿命の指標となるフレーキングに進展することが懸念されるため、ヶ月後に再度分析を実施し、摩耗の進行状況を確認することを推奨します。これらのことは、異常摩耗の早期発見パラメータであるフェログラフィーのIs値がの乗とやや高く、摩耗粒子形態観察の結果、異物の噛み込みのより発生する切削粒子、金属接触が厳しい場合に発生するシビア粒子、微小領域の疲労により発生する疲労摩耗粒子が多く観察されたこと以上のことから判断しました。尚、D－SOAPの鉄濃度が.ppm、油量リットルから摩耗体積を計算するとmmとなります。この体積からベアリング軌道面の摩耗面積を検討し、この情報を傾向管理する必要がありますので、ベアリング番号および前回更油日をお知らせ下さい。
報告№109-09136 報告№112-00666 | 分析№109-001160 分析№112-003073 | 112-003073 | 消泡性能の低下が確認されました。今後は障害予防を目的に以下の対策を推奨します。追加分析消泡性能が低下した場合、ギヤ歯面での油膜形成に影響が出て摩耗が進展することがありますので、フェログラフィーおよびSOAP-Tを追加して摩耗により発生する油中金属濃度や潤滑状態を確認することを推奨します。泡立ち試験泡立ち試験の結果は、-と新油値が-であるのに比較して高い値となっていたことから、消泡性能が低下していることが分かりました。今後の使用状況によっては油の酸化劣化が進行したり、ギヤ歯面およびベアリング軌道面で油膜切れが発生したりする場合があるため、消泡剤の添加による消泡性能の改善など何らかの対応が必要になると思われます。分析結果消泡性能が低下していることが確認されました。粘度粘度はmm/sと新油値mm/sに比較して、粘度変化率は-％で、当社推奨の管理限界値である±％以内であり、良好と判断します。泡立ち試験泡立ち試験は-と新油に比較して高い値でした。水分はppmと当社推奨の管理限界値の以下であり、良好と判断します。酸価はmgKOH/gと新油値mgKOH/g以下にあり、良好と判断します。
報告№109-09136 報告№111-00304 | 分析№109-001160 分析№111-001434 | 111-001434 | 潤滑油および対象設備は継続使用可能な状態にあると判断します。但し、新油値に比較して水分が増加していることから、水分の影響で油槽内に錆が発生する腐食摩耗に進展することが懸念されるため、以下の対策を推奨します。水分の影響で油槽内に錆が発生する腐食摩耗に進展することが懸念されるため、定期的に分析を実施することを推奨します。前回に比較してSOAP／D－SOAPの結果で、鉄濃度に大きな変化はなく、異常摩耗の早期発見パラメータであるフェログラフィーのIs値がのマイナス乗と良好でした。前回に比較して計数汚染度はNAS級からNAS級にランク減少し、良好でした。粘度、全酸価、IRの各データは良好でした。尚、水分はppmと新油値に比較して高い値でした。
報告№109-09136 報告№110-00454 | 分析№109-001160 分析№110-002057 | 110-002057_20101110修正 | 軸受軌道面には摩耗痕は見られるものの、継続使用可能な状態にあると判断します。但し、スラッジの発生や鉄がSOAPでppm、D-SOAPで検出され、同時に添加剤成分のリンがD-SOAPで.ppm検出されていることから、転がり軸受で摩耗が進行していると考えられます。これらのことから、以下の対策を推奨します。今後、摩耗の進行を監視するため、定期的に分析を実施し、摩耗の進行状況を確認することを推奨します。傾向監視のための次回採油時期は、回転数から理論的に求めます。本設備の回転数に関する情報が提供されなかったため、rpmと仮定し計算しました。その結果、次回の採油は最短で約時間となります。この時間は、油中汚染物が均一濃度になるために必要な時間であり、この時間を経過すれば、再分析の結果から摩耗速度を評価すことが可能となります。本計算は、回転数を仮定して求めていますので、次回分析実施時までに回転数等の設備情報をご提供下さい。
報告№108-5071 報告№111-00278 | 分析№108-02721 分析№111-001321 | 111-001321 | 潤滑油は継続使用可能な状態にあると判断します。但し、今後は障害予防を目的に以下の対策を推奨します。消泡性能が低下した場合、ギヤ歯面での油膜形成に影響が出て摩耗の発生が進展することがあります。今後は消泡性能低下の影響により摩耗が進展する可能性がありますので、フェログラフィーおよびSOAP-Tを追加して摩耗により発生する油中金属濃度や潤滑状態を確認することを推奨します。泡立ち試験の結果は、-と新油値が-であるのに比較して高い値となっていたことから、消泡性能が低下していることが分かりました。今後の使用状況によっては油の酸化劣化が進行したり、ギヤ歯面およびベアリング軌道面で油膜切れが発生したりする場合があるため、消泡剤の添加による消泡性能の改善など何らかの対応が必要になると思われます。分析結果泡立ち試験の結果、消泡性能が低下していることが確認されました。粘度粘度はmm/sと新油値mm/sに比較して、粘度変化率は-％で、当社推奨の管理限界値である±％以内にあり、良好と判断します。泡立ち試験泡立ち試験は-と新油に比較して高い値でした。水分はppmと当社推奨の管理限界値の以下であり、良好と判断します。全酸価全酸価は.mgKOH/gと新油値.mgKOH/gに比較して高いものの、IRの結果で油劣化の兆候を示すカルボン酸の吸収が確認されていないことから、良好と判断します。
報告№109-09094 報告№112-00124 | 分析№109-000916 分析№112-000499 | 112-000499 | グリースは継続使用可能な状態にあると判断します。滴点、酸価、IRの各データは良好でした。尚、ちょう度は油量が不足していたため、測定することはできませんでした。≪状態監視とパラメータ≫分析の目的および各分析のパラメータは以下の通りです。特性低下目的：グリースの分析結果から、グリースの物理的性状や劣化傾向などを確認する。酸価JISK赤外線吸収スペクトルJISKちょう度JISK滴点JISK摩耗目的：グリース中の摩耗粒子を分析する事により、回転・摺動部の潤滑状態、摩耗劣化の程度、余寿命などを解析する。摩耗診断電子顕微鏡観察JISKX線マイクロアナリシス油中金属濃度JISK≪分析結果≫特性低下酸価：良好酸価.mgKOH/gは新油値の.mgKOH/gに比較し高くはあるものの、有機物・有機化合物試験の結果で油劣化の兆候を示すカルボン酸の吸収が見られないことから問題は無いと判断します。赤外線吸収スペクトル：良好ちょう度：油量不足のため測定することは出来ませんでした。滴点：良好滴点はと新油値のに比較し大きな変化はないことから問題は無いと判断します。摩耗摩耗診断電子顕微鏡観察・X線マイクロアナリシス：今回は実施していません。油中金属濃度：今回は実施していません。
報告№108-0387 報告№108-0536 | 分析№108-02609 分析№108-03811 | 108-03811 | 分析の結果、計数汚染度が当社推奨の管理限界値を超えていることが分かりました。汚染度が管理限界値を超えたのは、異常摩耗の早期発見パラメータであるフェログラフィーのIs値がの乗であることと、摩耗粒子の形態観察でμm以下の鉄系摩耗粒子が多く観察されたたことなどから、シリンダ内壁等の摺動部分の摩耗が原因であると考えられました。今後、ストレーナおよびフィルタの目詰まりやバルブ類の動作障害が発生することが懸念されるため、予防対策として濾過を推奨します。これらのことは、計数汚染度がNAS級と当社推奨の管理限界値を超えていたこと異常摩耗の早期発見パラメータであるフェログラフィーのIs値がの乗と高く、摩耗粒子の形態観察の結果、μm以下の鉄系摩耗粒子が多く観察されたことSOAP／D－SOAPの結果、鉄が多く検出されたこと以上のことから判断しています。
報告№109-09136 報告№113-00063 | 分析№109-001160 分析№113-000226 | 113-000226 | 潤滑油の劣化はなく、汚染度は良好な範囲にあることから、継続使用可能と判断します。増速機増速機は継続使用可能な状態にあると判断します。はフェログラフィーおよびSOAP-Tの結果から総合的に判断した結果、正常な状態にあると考えられます。フェログラフィー【定量分析：Is値】Is値は異常摩耗の早期発見パラメータのつで、摩耗粒子を定量化するために用います。今回のIs値はの乗と低い値でした。フェログラフィー【定性分析：摩耗粒子および摩耗形態観察】分析結果から観察された全ての粒子量は少でした。Iカップリング発光分光分析【SOAP-T】検出された金属元素から発生箇所を推定すると、以下の通りでした。鉄、亜鉛・ギヤ、軸受等リン・添加物カルシウム、アルミニウム、ナトリウム、ホウ素・外部混入異物計数汚染度は良好でした。．粘度、水分、酸価、IRの各データは良好でした。
報告№109-09249 報告№111-00162 | 分析№109-001747 分析№111-000834 | 111-000834 | 本試料油は、汚染度の改善により潤滑油および軸受は継続使用可能な状態であると判断します。汚染粒子数、汚染度物重量が共に当社推奨の管理限界値を超えていることから、以下の対策を推奨します。油中の汚染度が高く、観察された異物等が軸受軌道面に噛み込み摩耗が進行することが懸念されるため、濾過を推奨します。フェログラフィー異常摩耗の早期発見パラメータとして摩耗粒子を定量化して評価するフェログラフィーのIs値は、潤滑状態が厳しいの乗でした。摩耗粒子の形態で比較的多く観察された粒子は、潤滑状態が正常な場合に発生する摩耗粒子、異物の噛み込みにより発生する切削粒子でした。これらの摩耗粒子が観察された場合、潤滑部で発生している摩耗形態は、正常なマイルド摩耗と異物による切削摩耗が発生していることが分かります。特に、切削摩耗は摩耗形態の中でも摩耗進行速度が速く、転がり軸受でこの摩耗形態が発生した場合には寿命が分の程度に低下することも知られています。切削摩耗により生じた軌道面の損傷が起点となって転がり軸受の寿命となるフレーキングに進展することが懸念されます。Iカップリング発光分光分析供試のタービン油を分析した結果、検出された金属は油中金属元素の結果表に示すように、鉄、クロム、亜鉛、カルシウム、バリウム、ケイ素、ナトリウムでした。これら検出された金属元素から発生箇所を推定すると、鉄、クロム・軸受等亜鉛、カルシウム、バリウム、ケイ素、ナトリウム・外部混入異物であると思われます。このうち、機械部品が摩耗したと思われる元素はのグループです。ケイ素の検出金属濃度でケイ素が検出されました。一般に、潤滑油中からケイ素が検出された場合の原因として、シリコン油或いは、シリコン系の添加剤が検出されるフェログラフィーおよびフィルタ表面の異物観察で砂が多く観察されて検出されるシリコングリースをシール部に塗布している場合、このシリコングリースが潤滑油に混入して検出されるなどが挙げられますが、今回検出が比較的高濃度であることからの可能性が考えられます。については、分析結果では確認することが出来ませんので、これに関する情報があれば提供をお願いします。汚染粒子数、汚染度物重量は共に当社推奨の管理限界値を超えていました。フィルタ表面の異物観察で表面が茶褐色で鉄錆、砂等が観察されたことから、汚染度が高い要因は、摩耗とスラッジ、そして外部混入異物の影響と思われます。粘度、全酸価、酸化安定度、有機物・有機化合物の各データは良好でした。分析結果特性低下特性低下に係るパラメータの分析結果は良好と判断します。粘度粘度はmm/sと新油値mm/sに対する粘度変化率は+.％で、当社推奨の管理限界値である±％以内にあり、良好と判断します。全酸価添加タービン油の全酸価は、油メーカによって初期値が違うため統一した管理基準を設定するのが困難であることから、当社では管理限界値を設定しておらず、新油分析値との比較及び他の分析項目の結果より全酸価の状態判断を行います。その結果、全酸価は.mgKOH/gと新油値.mgKOH/gに比較して若干高くなっていますが、IRチャートに示すように劣化の兆候として現れるカルボン酸などの有機物・有機化合物の発生が確認されていないことから、良好と判断します。酸化安定度酸化安定度はminであり、当社推奨の管理限界値のmin以上であることから良好と判断します。有機物・有機化合物有機物・有機化合物は、IRチャートによる新油分析値との比較の結果、cm-付近に劣化の兆候を示すカルボン酸の吸収が確認されていないことから、良好と判断します。色相はLであり、新油値のL.に比較して高い値でした。汚染に係るパラメータの分析結果は、汚染粒子数、汚染度物重量は共に当社推奨の管理限界値を超えていました。水分はであり、当社推奨の管理限界値の以下であることから良好と判断します。汚染粒子数はNAS級以上であり、当社推奨の管理限界値のNAS級を超えていました。汚染度物重量は.mg/mlであり、当社推奨の管理限界値のmg/mlを超えていました。摩耗フェログラフィーによる摩耗粒子の観察の結果、潤滑状態が正常な場合に発生する摩耗粒子、異物の噛み込みにより発生する切削粒子が比較的多く観察されました。異常摩耗の早期発見パラメータであるフェログラフィーのIs値がの乗と高く、摩耗粒子の形態観察の結果、潤滑状態が正常な場合に発生する摩耗粒子、異物の噛み込みにより発生する切削粒子が比較的多く観察されました。金属濃度SOAP法により金属濃度を測定した結果、潤滑箇所で発生する金属接触によって検出される鉄が、外部から混入したと思われる亜鉛がppm、バリウムがppm、ケイ素が検出されました。金属濃度酸溶解法により金属濃度を測定した結果、潤滑箇所で発生する金属接触によって検出される鉄が.ppm、クロムが、外部から混入したと思われる亜鉛がppm、カルシウムが、バリウムがppm、ナトリウムが検出されました。
報告№104-0294 報告№104-8053 | 分析№104-02199 分析№104-02522 | 104-02522 | 分析の結果、本軸受は継続使用可能な状態にあると判断します。このことは、異常摩耗の早期発見パラメータであるIs値がの乗とやや高いものの、ベアリング軌道面から発生した摩耗粒子はマイルドな潤滑状態で発生した摩耗粒子であり潤滑状態は良好な状態で進行していると考えられる。以上のことから判断しました。尚、SOAPの鉄濃度がppm、油量リットルから摩耗体積を計算すると.mmとなります。この体積からベアリング軌道面の摩耗面積を検討し、この情報を傾向管理する必要がありますので、ベアリング番号をお知らせ下さい。
報告№108-0457 報告№108-0457 | 分析№108-03119 分析№108-03126 | 108-03126 | 、軸受の潤滑状態を確認する。今回の採油は、対象設備の停止中に排油弁から実施しているため、油循環中に採油した場合に比較し、油中粒子の沈降の影響を受け、分析データが高濃度に出る可能性があります。今回の分析は以上のことを踏まえて結果を検討します。分析の結果、今回の採油が高濃度になっていると思われる対象設備停止中の排油弁から行われた採油にもかかわらず、全てのデータが良好の範囲にあります。このことから、機器の潤滑状態は正常であり、この油は継続使用可能と判断します。尚、次回の採油は、粒子の沈降の影響を少なくすることが重要であり、そのため油中粒子が均一な分散状態で実施されることを推奨します。
報告№111-00058 報告№111-00058 | 分析№111-000292 分析№111-000292 | 111-000292 | は良好と判断します。尚、RBOTがminと新油値のminに比較してmin減少していました。このまま継続使用した場合、この減少傾向から限界値に到達するのは、別紙図RBOTの減少傾向に示すように年月と推定されました。残りの継続使用期間は、約ヶ月であると予測されます。潤滑油は継続使用可能な状態にありますが、残りの継続使用期間が約ヶ月と定検周期のヶ月を下回っており、更油を計画されることを推奨します。≪状態監視とパラメータ≫分析の目的および各分析のパラメータは以下の通りです。特性低下目的：油の分析結果から、や劣化傾向ならびに添加剤の消耗程度、残存寿命などを確認する。粘度JISK全酸価JISK赤外線吸収スペクトルJISK酸化安定度試験JISK汚染目的：油の分析結果から、砂塵あるいは水・異種油などによるや、異物混入の有無を確認する。水分JISK計数汚染度JISB重量汚染度JISB光学顕微鏡観察摩耗目的：油中の摩耗粒子を分析する事により、回転・摺動部の潤滑状態、摩耗劣化の程度、余寿命などを解析する。摩耗診断電子顕微鏡観察JISKX線マイクロアナリシス油中金属濃度JISK≪分析結果≫特性低下粘度：良好粘度値mm/sの新油値mm/sに対する変化率は+％であり、当社推奨の管理限界値±％以内に留まっています。全酸価：良好全酸価.mgKOH/gは新油値の.mgKOH/gに比較し高くはあるものの、有機物・有機化合物試験の結果で油劣化の兆候を示すカルボン酸の吸収が見られないことから問題は無いと判断します。赤外線吸収スペクトル：良好酸化安定度試験：良好酸化安定度試験の結果、数値minは当社推奨の管理限界値min以上に留まっており、現時点での使用は可能と判断します。汚染水分：良好水分値ppmは当社推奨の管理限界値以内に留まっています。計数汚染度：今回は実施していません。重量汚染度：今回は実施していません。光学顕微鏡観察：今回は実施していません。摩耗摩耗診断電子顕微鏡観察・X線マイクロアナリシス：今回は実施していません。油中金属濃度：今回は実施していません。
報告№109-09136 報告№111-00619 | 分析№109-001160 分析№111-002946 | 111-002946 | 潤滑油は継続使用可能な状態にあると判断します。本試料油の添加剤は、一般に、タービン油に比較して極圧添加剤や摩耗防止剤などの濃度が高く、この影響で酸化安定度試験の結果が変動する傾向があります。そのため、ギヤ油の余寿命の評価をタービン油と同等の精度で得るには、酸化安定度の結果に加え、粘度、酸価、有機物・有機化合物などのデータを総合的に判断することが必要です。粘度、酸価、有機物・有機化合物、酸化安定度の各データは良好でした。尚、別紙酸化安定度の減少傾向から油の余寿命を求めた結果、本試料は直近の更油から起算して稼働日数が年月まで使用可能であることが分かります。水分は良好でした。
報告№109-09136 報告№112-00409 | 分析№109-001160 分析№112-001720 | 112-001720 | 潤滑油は継続使用可能な状態にあると判断します。但し、今後は障害予防を目的に以下の対策を推奨します。追加分析消泡性能が低下した場合、ギヤ歯面での油膜形成に影響が出て摩耗が進展することがありますので、フェログラフィーおよびSOAP-Tを追加して摩耗により発生する油中金属濃度や潤滑状態を確認することを推奨します。泡立ち試験泡立ち試験の結果は、-と新油値が-であるのに比較して高い値となっていたことから、消泡性能が低下していることが分かりました。今後の使用状況によっては油の酸化劣化が進行したり、ギヤ歯面およびベアリング軌道面で油膜切れが発生したりする場合があるため、消泡剤の添加による消泡性能の改善など何らかの対応が必要になると思われます。分析結果は良好と判断します。粘度粘度はmm/sと新油値mm/sに比較して、粘度変化率は-％で、当社推奨の管理限界値である±％以内にあり、良好と判断します。泡立ち試験泡立ち試験は-と新油値に比較して高い値でした。水分はと当社推奨の管理限界値の以下にあり、良好と判断します。酸価は.mgKOH/gと新油値.mgKOH/gに比較して高いものの、IRの結果で油劣化の兆候を示すカルボン酸の吸収が確認されていないことから、良好と判断します。
報告№109-09136 報告№112-00564 | 分析№109-001160 分析№112-002341 | 112-002341_date140307 | 潤滑油の劣化はなく、汚染度は良好な範囲にあることから、継続使用可能と判断します。軸受は継続使用可能な状態にあると判断します。濾過機の入口と出口の箇所から採油本設備には、濾過機が設置されており、常時運転しているため、常に正常な状態に保持され摩耗の変化が生じても検出されない可能性があります。潤滑状態をより正確に把握するには、濾過機の入口と出口から採油を実施し、その差異から濾過効率を求め、それを根拠に摩耗の進行状況を確認することを推奨します。はフェログラフィーおよびSOAP-Tの結果から総合的に判断した結果、正常な状態にあると考えられます。フェログラフィー【定量分析：Is値】Is値は異常摩耗の早期発見パラメータのつで、摩耗粒子を定量化するために用います。今回のIs値はのマイナス乗と低い値でした。フェログラフィー【定性分析：摩耗粒子および摩耗形態観察】分析結果から観察された全ての粒子量は少でした。Iカップリング発光分光分析【SOAP-T】検出された金属元素から発生箇所を推定すると、以下の通りでした。鉛、銅、亜鉛・軸受等リン・添加剤カルシウム、ケイ素、ナトリウム・外部混入異物計数汚染度、重量汚染度は共に良好でした。粘度、水分、酸価、IR、RBOTの各データは良好でした。尚、別紙RBOTの減少傾向から油の余寿命を求めた結果、対象の潤滑油は直近の更油から起算した稼働時間で、時間まで使用可能であると推定されました。
報告№109-09136 報告№112-00461 | 分析№109-001160 分析№112-001941 | 112-001941 | 濾過前の試料油を分析した結果、前回に比較してメタルの主成分である錫がSOAPでppm、D-SOAPでppm検出されました。メタルの摩耗年月日のオーバーホールから今回までの累積錫濃度は、トライボレポートの累積錫濃度に示すとおりppmでした。この累積錫濃度ppmと油量Lから平均的な摩耗深さを計算しました。当社の経験からメタル面積の約分の程度が摩耗したと仮定しました。その結果、平均的な摩耗深さはμmとなりました。メタルの初期の表面粗さをRmaxμmと仮定すると、この計算結果からメタルの表面は既に鏡面になっている部分があると思われます。今後、油膜が形成されにくくなり、メタルの摩耗が進行することが懸念されます。これらの障害発生に対する弊害を勘案の上、今後も定期的にトライボ診断を実施し、摩耗の進行状況を確認することを推奨します。また、停止直前に軸受温度の上昇が確認される場合、損傷の危険がありますので、軸受摺動面の点検が必要となります。軸受温度の変化を確認することを併せて推奨します。
報告№109-09303 報告№109-09303 | 分析№109-002187 分析№109-002187 | 109-002187 | 結論○バックラッシ増加量本減速機のスパイラルベベルギヤのモジュール等の詳細な情報が不明であるため、計算のパラメータを仮定し、さらにスパイラルベベルギヤに摩耗が集中していたと仮定して、現時点におけるバックラッシの増加量を計算しました。計算の結果、μmとなりました。本減速機の設計値における許容値が不明であるため、この計算結果の良否を判定できませんが、ギヤのサイズからこのバックラッシは決して小さなものではないと思われます。○今後の対策今後は定期的に分析を実施し、減速機の潤滑状態を監視することを推奨します。次回の採油時期を理論的に求めたところ、使用時間が最短で約時間経過後となりました。この時間は、油中汚染物が平衡濃度に到達する時間であり、この時間を経過すれば、再分析の結果から潤滑状態の傾向を確認することが可能となります。今回計算した理論時間を参考に次回採油時期を検討されることを推奨します。次回分析実施時には初期バックラッシおよび設計におけるバックラッシ許容値をお知らせ下さい。○油名の再確認IRの結果で新油と異なるスペクトルパターンが確認されており、油名が違っている可能性がありますので、再度油名をご確認下さい。
報告№109-09136 報告№112-00532 | 分析№109-001160 分析№112-002183 | 112-002183 | 潤滑油および対象設備は継続使用可能な状態にあると判断します。はフェログラフィーおよびSOAP／D-SOAPの結果から総合的に判断した結果、正常な状態にあると考えられます。フェログラフィー【定量分析：Is値】Is値は異常摩耗の早期発見パラメータのつで、摩耗粒子を定量化するために用います。今回のIs値はのマイナス乗と低い値でした。フェログラフィー【定性分析：摩耗粒子および摩耗形態観察】分析結果から比較的多く観察された粒子は、以下の通りでした。正常な摩耗粒子・潤滑状態が正常なマイルド摩耗により発生。電子顕微鏡・X線マイクロアナリシスフェログラフィーで観察された摩耗粒子を電子顕微鏡・X線マイクロアナリシスで詳細に分析した結果、粒子には鉄、クロム、マンガン、ニッケルが比較的多く含まれており、成分割合から粒子は主にシリンダ内壁等から発生していると推定できました。Iカップリング発光分光分析【SOAP/D-SOAP】検出された金属元素から発生箇所を推定すると、以下の通りでした。リン・添加剤カルシウム、ナトリウム・外部混入異物計数汚染度、重量汚染度は共に良好でした。．粘度、酸価、IRの各データは良好でした。水分は、ppmと新油値のppmに比較して若干高い値でした。使用油であるファイヤクエルEHCは、リン酸エステル系作動油であり、水分が多く入ると水の作用により潤滑油中の添加剤が分解反応起こして、分解反応物が不溶となって分離する、いわゆる加水分解により、酸性リン酸エステルの生成物が発生します。この生成物は、酸性のため潤滑油の劣化を促進したり、金属表面の腐食の原因になりますので、今後の使用で水分が更に増加した場合には、注意が必要です。
|  | 112-003058 | 北清掃センタースチーム発電機集油槽 採油状況および濾過設備№ 項目 内容 採油箇所・方法 サクションフィルタ入口 機器運転状態 機器運転中 濾過設備 μmサイズのフィルタ 総合評価各分析データは、前回同様に良好の範囲にあり、総合評価の判定は良好のGとなったことから年毎の傾向管理実施を推奨します。軸受の摩耗状態は、摩耗粒子の分析の結果から前回データに比較して変化がなく良好な潤滑状態が継続していることが確認されたため、非常に良好のGと判定でき、今後特に変化のない運転状況であれば、少なくとも年間は継続使用可能な状態と判断します。は、前回に比較してNAS級からNAS級にランク低下し、非常に良好のGと判定でき、この油は継続使用可能と判断します。油の劣化状態の判定は、前回データ同様に良好な値を示しており、非常に良好のGと判定でき、この油は継続使用可能と判断します。EMBEDExcel.Sheet.試料別評価本軸受は、今後の運転時間や運転状況が、特に変化のない運転であれば、少なくとも年間は継続使用可能な状態にあると判断します。これらのことは、以下の結果から判断しました。計数汚染度が前回のNAS級からNAS級にランク低下したこと。EMBEDExcel.Sheet.SOAP/D-SOAPの結果、軸受メタルの主成分である錫が検出されなかったこと。異常摩耗の早期発見パラメータであるフェログラフィーのIs値がのマイナス乗と良好の範囲にあったこと。機器の軸受の摩耗状態本軸受は、今後の運転時間や運転状況が、特に変化のない運転であれば、少なくとも年間は継続使用可能な状態にあると判断します。SOAPSOAPの結果、軸受メタルの主成分である錫などの金属元素は検出されておらず良好と判断します。D-SOAPD-SOAPの結果、軸受メタルの主成分である錫などの金属元素は検出されておらず良好と判断します。フェログラフィーフェログラフィーの結果、異常摩耗の早期発見パラメータであるIs値がのマイナス乗と良好の範囲にあり、且つ、異常摩耗の兆候を示すシビア粒子等の摩耗粒子がほとんど観察されていないことから、今後の運転時間や運転状況が、特に変化のない運転であれば、軸受は少なくとも年間は継続使用可能な状態にあると判断します。本試料油は継続使用可能な状態にあると判断します。計数汚染度計数汚染度はNAS級と当社推奨の管理限界値のNAS級以下であり良好と判断します。重量汚染度は.mg/mlと当社推奨の管理限界値のmg/ml以下であり良好と判断します。油の劣化状態本試料油は継続使用可能な状態にあると判断します。動粘度動粘度はmm/sと新油値mm/sに比較して、動粘度変化率は+％と当社推奨の管理限界値の±％以内にあり良好と判断します。水分はppmと当社推奨の管理限界値の以下であり良好と判断します。酸価は.mgKOH/gと新油値.mgKOH/g以下であり、良好と判断します。IRIRは、IRチャートに示すように新油に比較して変化はなく良好と判断します。IRチャート赤外線吸収スペクトル
報告№108-5029 報告№108-0154 | 分析№108-00963 分析№108-00990 | 108-00990 | 定期点検で更油を実施した。更油後の初期値を確認する。分析の結果、異常摩耗の早期発見パラメータであるフェログラフィーのIs値がの乗とやや高く、摩耗粒子の形態観察で摩擦熱が高い場合に発生する黒錆がやや多く観察されました。更にSOAP／D－SOAPで鉄および軸受メタルの主成分である錫が比較的多く検出されたことから、鉄を使用した箇所、軸受メタルの摩耗が確認されました。更油前にも軸受メタルの主成分である錫が検出されていたことから、更油時に油槽内の清掃をしていなければ、今回検出された錫は、更油前に摩耗していたものを検出した可能性が考えられます。更油前に摩耗したものか、或いは、更油後時間のうちに摩耗が進行し、現在も進行し続けているかを確認するには、再度分析を実施し、二つのデータから摩耗の進行状況を確認することが必要です。今後の管理は、スラスト軸受の摩耗深さをパラメータとして管理する必要があるため、次回分析時には今回提出して頂きましたトライボ診断仕様確認書の設備情報および機械要素情報に関する情報をご提供頂きますよう、お願い致します。
報告№103-8058 | 分析№103-01146 | 103-01146 | 精点Aを実施した結果、軸受メタルは継続使用可能な状態にあると判断します。但し、局部的に摩擦熱が高い箇所が発生していると思われることと、外部から混入した異物が多く観察されているため、次の点に注意が必要です。それは、高い摩擦熱により油が劣化すること異物が軸受摺動面に噛み込み摩耗を進行させることです。一般に、水車軸受でフリクションポリマが見られたときは、主軸の触れ回りが起因して局部的に軸受摺動部分に面圧の高い箇所が見られることがあります。つまり、触れ回り量の変動や、あるいは、メタルギャップが調整不足等の原因により、発電時には下流側、或いは、揚水時には上流側の軸受のギャップが狭くなっている個所があり、その狭いギャップに潤滑油が押込まれてフリクションポリマが発生している場合があります。このような場合には、軸受温度が若干上昇気味になることがありますので、パトロール時に温度の変化を注意深く監視する必要があると思われます。次回分析は、ヶ月以内に精点A実施し、油の劣化状況及び摩耗の進行状況の確認をされることを推奨します。
報告№106-6023 報告№106-4556 | 分析№106-00388 分析№106-01831 | 106-01831 | トライボ診断の結果、増速機は継続使用可能な状態にあると判断できるものの、スラッジや摩耗粒子の増加が確認されており、ストレーナの目詰まり発生に注意が必要である。分析の結果、前回に比較して重量汚染度が.mg/mlから.mg/mlに上昇して高い値を示していた。重量汚染度の上昇原因となっている汚染物は、添加剤成分のモリブデン、マグネシウム、亜鉛、リンがスラッジとして析出し、これに摩耗で発生した鉄、銅などが混合して粘性のあるスラッジになっていると推定された。これらのことは、異常摩耗の早期発見パラメータである潤滑状態指数はの乗とやや高いものの、摩耗の形態はマイルド摩耗と呼ぶ比較的小さな粒子が大勢を占めること計数汚染度は良好の範囲にあるものの、重量汚染度が.mg/mlと高い値を示し、フィルタ表面が茶褐色になっていること油中金属濃度の結果、ギヤやベアリングなどの鉄系材料の摩耗、モリブデン、マグネシウム、亜鉛、リンなどの添加剤の析出が検出されたこと以上のことから判断した。
報告№104-0124 報告№104-0124 | 分析№104-00956 分析№104-00962 | 104-00962 | 本トライボ診断は、潤滑油を分析し、分析結果から潤滑、汚染状態及び機器の潤滑状態を評価することを目的としました。診断の結果、減速機ギヤ歯面でマイクロピッチングと異物の噛み込みにより発生した切削摩耗が発生していることが確認されました。又、摩耗の発生箇所は、ギヤ歯面ではあるが、低炭素鋼と鋳鉄や鋳鋼などを使用した箇所からの発生が考えられました。但し、発生程度は軽度であり、継続使用可能な状態にあると判断します。これらのことは、以下のことから判断しました。SOAP／D－SOAPの結果、ギヤの摩耗により発生した鉄が検出されたこと異常摩耗の早期発見パラメータであるフェログラフィーのIs値がの乗とやや高いこと摩耗粒子の形態観察の結果、マイクロピッチングにより発生した摩耗粒子と異物の噛み込みにより発生した切削粒子が観察されたこと水分がppmと管理基準値を超えており、発錆予防のため更油を推奨します尚、減速機のバックラッシの増加を確認するためには、歯車のタイプ形状、モジュール、歯幅、歯数などの情報が必要です。是非、ご提供下さい。
報告№113-00165 | 分析№113-000601 | 113000601 | 油の劣化は確認されず、汚染度も良好な範囲にあることから、継続使用可能な状態にあると判断します。計数汚染度は、前回に比較してNAS級からNAS級にランク上昇したものの、当社推奨の管理限界値以下であり、良好と判断します。粘度粘度は、mm/sと新油値mm/sに比較して、粘度変化率は-％で、当社推奨の管理限界値である±％以内であり、また、前回に比較して大きな変化はなく、良好と判断します。水分は、ppmと当社推奨の管理限界値以下であり、前回に比較して大きな変化はないことから、良好と判断します。酸価は、.mgKOH/gと新油値.mgKOH/gに比較して変化はなく、前回に比較して低下していることから、酸化劣化していないと判断します。色相は、L.と前回のLに比較して低下していました。
報告№109-09136 報告№111-00459 | 分析№109-001160 分析№111-002120 | 111-002120 | 潤滑油および軸受は継続使用可能な状態にあると判断します。但し、今後も摩耗の進行を傾向監視するため、以下の対策を推奨します。定期的な分析疲労摩耗の進行を監視するため、定期的に分析を実施し、摩耗の進行状況を確認することを推奨します。最適な採油方法本試料油は、機器停止中にブロープラグから採油されています。機器が停止している状態では、別紙油粒子の沈降の影響に示すように油槽内で撹拌がなくなり固形物が沈降するため、油中汚染度は高くなると推定されます。今後の採油は、極力運転中もしくは停止直後の油槽中層部から実施されることを推奨します。フェログラフィー異常摩耗の早期発見パラメータとして摩耗粒子を定量化して評価するフェログラフィーのIs値は、前回のの乗から変化はなく、潤滑状態が安定していることを示していました。摩耗粒子の形態で比較的多く観察された粒子は、繰返し応力を受けて発生する疲労摩耗粒子局部的に高圧・高温となる場合に発生するフリクションポリマでした。これらの摩耗粒子が観察された場合、潤滑部で発生している摩耗形態は、疲労による疲労摩耗であり、そして局部的ではあるものの高圧・高温の箇所が発生していることも分かります。フリクションポリマは、潤滑油が軌道面に押し込められ高圧状態になると同時に、圧縮熱により高温状態になった結果、基油自身が重合反応を起こし生成することが知られています。そのため、高圧高温状態の解消がなされなければ、潤滑油の劣化が進行し、粘度上昇に因る潤滑異常に進展する場合があります。Iカップリング発光分光分析供試の潤滑油を分析した結果、検出された金属元素は、SOAPの結果表に示すように、鉄、銅、錫、リン、亜鉛、カルシウム、バリウム、アルミニウム、ケイ素、ナトリウムでした。検出されたこれらの金属元素から発生箇所を推定すると鉄、銅、錫、亜鉛・軸受等リン・オイル添加剤カルシウム、バリウム、アルミニウム、ケイ素、ナトリウム・外部混入異物であると思われます。このうち、機械部品が摩耗したと思われる元素はのグループです。前回に比較して計数汚染度はNAS級以上からNAS級にランク減少しているものの、当社推奨の管理限界値に到達していました。フィルタ表面の異物観察で表面が茶褐色で金属片、鉄錆、砂等が観察されたことから、汚染度が高い要因は、摩耗とスラッジ、そして外部混入異物の影響と思われます。前回同様に粘度、水分、全酸価、IRの各データは良好でした。
報告№109-09136 | 分析№109-001160 | 113-002313 | 潤滑油および減速機は継続使用可能な状態にあると判断します。但し、今後の摩耗推移を確認するためにも傾向監視を継続することが有効です。定期的な分析今後の摩耗推移を監視するため、定期的な分析実施を推奨します。異常摩耗の早期発見のパラメータであるIs値は、レベルと正常でした。但し、潤滑部の摩耗が認められたため、定期的に潤滑油分析を実施し、摩耗推移を監視することが有用と考えます。フェログラフィーで比較的多く観察された粒子は、以下の通りです。正常な摩耗粒子・潤滑状態が正常なマイルド摩耗により発生。切削粒子・異物や金属表面の微小突起による切削摩耗により発生。シビア粒子・潤滑状態がやや厳しい凝着摩耗により発生。極微小領域で油膜切れが発生したことを示します。疲労摩耗粒子・繰返し応力による金属疲労で発生。大型化するとフレーキングの発生が懸念されます。切削粒子、シビア粒子は、摩擦面が将来的に異常摩耗へ進展する可能性を示唆しているため、傾向監視が有用と思われます。詳細は、別紙傾向監視が必要な摩耗粒子をご覧ください。粘度、水分、酸価の各データは良好です。
報告№109-09249 報告№111-00162 | 分析№109-001747 分析№111-000828 | 111-000828 | 潤滑油および対象設備は継続使用可能な状態であると判断します。但し、油膜切れにより発生した凝着摩耗が確認されているため、今後は定期的に分析を実施し、摩耗の進行状況を確認することを推奨します。次回分析時期は、回転数がrpmと仮定すると、稼動時間が.時間以上経過した時点で摩耗の進行の有無を評価することが可能ですので、これを目安にご検討下さい。フェログラフィー異常摩耗の早期発見パラメータとして摩耗粒子を定量化して評価するフェログラフィーのIs値は、潤滑状態が厳しいの乗でした。摩耗粒子の形態で比較的多く観察された粒子は、潤滑状態が正常な場合に発生する摩耗粒子、外部から混入したと思われる鉄錆等でした。これらの摩耗粒子が観察された場合、潤滑部で発生している摩耗形態は、正常なマイルド摩耗が発生していることが分かります。Iカップリング発光分光分析供試のタービン油を分析した結果、検出された金属は油中金属元素の結果表に示すように、鉄、錫、リン、カルシウム、バリウム、ナトリウムでした。これら検出された金属元素から発生箇所を推定すると、鉄、錫・軸受等リン、カルシウム、バリウム、ナトリウム・外部混入異物であると思われます。このうち、機械部品が摩耗したと思われる元素はのグループです。汚染粒子数は当社推奨の管理限界値に到達していました。フィルタ表面の異物観察で鉄錆、砂、樹脂等が観察されたことから、汚染度が高い要因は、摩耗と外部混入異物の影響と思われます。粘度、全酸価、酸化安定度、有機物・有機化合物の各データは良好でした。分析結果特性低下特性低下に係るパラメータの分析結果は良好と判断します。粘度粘度はmm/sと新油値mm/sに対する粘度変化率は+％で、当社推奨の管理限界値である±％以内にあり、良好と判断します。全酸価添加タービン油の全酸価は、油メーカによって初期値が違うため統一した管理基準を設定するのが困難であることから、当社では管理限界値を設定しておらず、新油分析値との比較及び他の分析項目の結果より全酸価の状態判断を行います。その結果、全酸価は.mgKOH/gと新油値.mgKOH/gに比較して若干高くなっていますが、IRチャートに示すように劣化の兆候として現れるカルボン酸などの有機物・有機化合物の発生が確認されていないことから、良好と判断します。酸化安定度酸化安定度はminであり、当社推奨の管理限界値のmin以上であることから良好と判断します。有機物・有機化合物有機物・有機化合物は、IRチャートによる新油分析値との比較の結果、cm-付近に劣化の兆候を示すカルボン酸の吸収が確認されていないことから、良好と判断します。色相はLであり、新油値のL.に比較して大きな変化はないことから、良好と判断します。汚染に係るパラメータの分析結果は、汚染粒子数は当社推奨の管理限界値に到達していました。水分は.ppmであり、当社推奨の管理限界値の以下であることから良好と判断します。汚染粒子数はNAS級であり、当社推奨の管理限界値のNAS級に到達していました。汚染度物重量はmg/mlであり、当社推奨の管理限界値のmg/ml以内であることから良好と判断します。摩耗フェログラフィーによる摩耗粒子の観察の結果、潤滑状態が正常な場合に発生する摩耗粒子、外部から混入したと思われる鉄錆等が比較的多く観察されました。異常摩耗の早期発見パラメータであるフェログラフィーのIs値がの乗と高く、摩耗粒子の形態観察の結果、潤滑状態が正常な場合に発生する摩耗粒子、外部から混入したと思われる鉄錆等が比較的多く観察されました。金属濃度SOAP法により金属濃度を測定した結果、潤滑箇所で発生する金属接触によって検出される鉄、外部から混入したと思われるリン、カルシウム、バリウムがppm検出されましたが僅かであり良好と判断します。金属濃度酸溶解法により金属濃度を測定した結果、潤滑箇所で発生する金属接触によって検出される鉄が、錫が、外部から混入したと思われるカルシウム、ナトリウムが検出されましたが僅かであり良好と判断します。
報告№109-09136 報告№110-00001 | 分析№109-001160 分析№110-000002 | 110-000002 | ・汚染度前回に比較して計数汚染度はNAS級からNAS級にランク増加し、重量汚染度は.mg/mlから.mg/mlに増加したものの、共に良好の範囲にありました。・摩耗状態前回同様にSOAP／D－SOAPで鉄および錫濃度は検出されず、異常摩耗の早期発見パラメータであるフェログラフィーのIs値がのマイナス乗から乗に低下していました。・前回同様に粘度、水分、全酸価、IR、RBOTの各データは良好でした。尚、RBOTが前回に比較し、min上昇しています。RBOTが上昇する要因は、更油や補給が考えられます。お客様からの情報では、更油や補給を実施していないことから、RBOTが上昇した原因は分かりませんでした。但し、今回の分析結果で、全酸価および粘度の各データに大きな変化はなく、異種油の混入などは確認されていないため、本試料油は継続使用可能な状態にあります。今後は、今回のRBOT値を基に潤滑油の寿命を評価します。潤滑油および軸受は継続使用可能な状態にあると判断します。
報告№102-4061 | 分析№102-02839 | 102-02839 | 分析の結果、計数汚染度がNAS級と当社推奨の管理限界値に到達していました。SOAP／D－SOAPで、銅が多く検出され、摩耗粒子形態観察で、銅合金が多く見られたことから、汚染要因は、オイルリングの摩耗によるものと考えられました。今後、オイルリングの振れ回りが増大し、潤滑油を適正にかきあげることができなくなり、油膜切れを発生させることが懸念されるため、巡視の際にオイルリングの回転状況を確認するとともに、ヶ月後に再度分析を実施し、摩耗の進行状況を確認されることを推奨します。尚、今回の採油箇所が、ドレンバルブから実施されており、ドレン配管中に残留していた汚染物を採取した可能性が高いと考えられます。今後は、運転中、又は、停止直後に前回同様のエアブリーザーから採油されることを推奨します。又、RBOTが前回に比較し、min上昇したのは、新油の補充、又は、更油の影響によると思われます。今後は、今回のRBOT値によりデータ管理を行います。
報告№103-0215 報告№103-0215 | 分析№103-02126 分析№103-02126 | 103-02126 | 分析の結果、油中の摩耗粒子には、硬い異物の噛み込みで発生する切削粒子がやや多く見られました。切削粒子は、ベアリング内の転動面や軌道面で異物の影響により微小領域で油膜が切断される切削摩耗により発生していると思われます。切削摩耗による傷の大きさは、数μm前後と思われます。今後、この切削傷に繰り返し荷重が加わり、傷を起点とし軌道面や転動面に微小なフレーキングの発生や、疲労摩耗発生の起点となる事が予想されます。フレーキングが発生した場合、摩耗の過酷度のIs値は上昇します。Is値は、潤滑異常状態の早期発見パラメータとして使用しており、これをパラメータにして傾向管理することで、ベアリングの潤滑異常の変化を予知できますので、傾向管理を推奨します。傾向管理のための次回採油は、～ヶ月以内にされることを推奨します。を示す粘度、水分、全酸価、IRの各データが良好であることから、この油は継続使用可能と判断します。粘度は良好と判断します。粘度はmm/sと当社推奨の管理限界値内にあり、良好と判断します。水分は良好と判断します。水分はppmと管理限界値の以下にあり、良好と判断します。全酸価は良好と判断します。全酸価は.mgKOH/gと新油値以内にあり、良好と判断します。IRは良好と判断します。IRの結果、チャートに示すように油劣化の兆候を示すカルボン酸の吸収が確認されていないことから、良好と判断します。計数汚染度、重量汚染度、共にやや汚染されていました。計数汚染度がやや高い値を示していました。計数汚染度はNAS級と当社推奨の管理限界値のNAS級以内にあるものの、やや高い値を示していました。重量汚染度は当社推奨の管理限界値を超えていました。重量汚染度はmg/mlと当社推奨の管理限界値のmg/mlを超えていました。機器の潤滑状態フェログラフィーの結果、異常摩耗の早期発見パラメータであるIs値がの乗とやや高い値を示していました。SOAPは良好と判断します。SOAPの結果、摩耗により発生する鉄等が検出されませんでした。尚、油の添加剤成分であるリンが検出されました。D－SOAPは良好と判断します。D－SOAPの結果、摩耗により発生する鉄、銅が検出されました。フェログラフィーの結果、異常摩耗の早期発見パラメータであるIs値がの乗とやや高い値を示していました。フェログラフィーの結果、異常摩耗の早期発見パラメータであるIs値がの乗とやや高い値を示していました。摩耗粒子の形態観察の結果、硬い異物の噛み込みで発生する切削粒子がやや多く見られました。
報告№108-5065 報告№108-5065 | 分析№108-02446 分析№108-02446 | 108-02446 | トライボ診断の結果、粘度、泡立ち試験を除く項目は良好です。粘度はmm/sと新油値mm/sに比較して、粘度変化率は-.％で、当社推奨の管理限界値である±％を超えています。今後、粘度の低下により油膜切れが発生し、金属接触が発生することが懸念されるため、更油を実施することを推奨します。泡立ち試験の結果は、一般的には消泡性能が低くいと判断できる値の-ですが、新油値の-と同レベルにあったため、良好と判断します。機器の潤滑状態潤滑状態指数はのマイナス乗と濾過設備のない機器であれば正常な潤滑状態にあると判断できますが、ギヤボックスの油系統にはインラインフィルタとオフラインフィルタがあり、μmサイズ以上の粒子の大部分は捕捉され、異常な摩耗状態が発生したとしても正常な潤滑状態にあると誤認してしまう可能性があります。そこで、フィルタが設置されていない場合の潤滑状態を、一般的なフィルタの効率である.と仮定し、粒子の発生状況から潤滑状態を推定しました。その結果、ギヤは継続使用可能な状態にあると思われますが、潤滑状態指数はやや厳しい状態にあるの乗領域にあると推定できました。推定結果は、フィルタの濾過効率を仮定して求めたものですが、フィルタがない状態では油中の粒子濃度は現在より高いことは明らかです。そのためヶ月後に再度分析を実施し、摩耗進行の有無をチェックすることを推奨します。尚、フィルタの捕捉の影響による誤認を避けるため、これまでの採油箇所に加え、インラインフィルタやオフラインフィルタの捕捉物も分析し、その結果から潤滑状態を評価することを提案します。フィルタ捕捉物の分析を実施する際には、フィルタ使用時間の情報をご提供いただけますようお願い致します。粘度は当社推奨の管理限界値を超えています。泡立ち試験の結果、消泡性能が低いと判断できる値であるものの、新油と同レベルにあると判断します。粘度は当社推奨の管理限界値を超えています。粘度はmm/sと新油値mm/sに比較して、粘度変化率は-.％で、当社推奨の管理限界値である±％を超えています。粘度は.mm/sです。粘度は.mm/sです。粘度指数はです。粘度指数はです。泡立ち試験は-です。泡立ち試験は-と新油と同レベルにあり、消泡性能が新油と同レベルにあると判断します。水分は良好。水分はppmと当社推奨の管理限界値の以下であり、良好と判断します。全酸価は良好。全酸価はmgKOH/gと新油値mgKOH/g以内にあり、良好と判断します。機器の潤滑状態精密な濾過設備がない機器であれば、潤滑状態指数は正常の範囲にあると判断します。潤滑状態指数は正常の範囲にあると判断します。異常摩耗の早期発見パラメータである潤滑状態指数がのマイナス乗と、精密な濾過設備がない機器であれば、潤滑状態指数は正常の範囲にあると判断します。
報告№104-0378 報告№105-0054 | 分析№104-02669 分析№105-00389 | 105-00389 | 分析の結果、重量汚染度を除く項目は良好でした。重量汚染度がmg/mlと前回の分析結果と同じように当社推奨の管理限界値を超えていました。汚染要因は、光学顕微鏡写真の結果で茶褐色状のものが観察されていることから、潤滑油が劣化して生成したスラッジが要因と考えられます。貴工場の射出成形機でも、この粘着性のあるスラッジが原因で圧油系統のバルブの動作障害等のトラブルが発生した経緯もあり、至急除去する必要があります。除去方法は、貴工場の射出成形機でも、数多く実績のある当社製清浄分散剤TS－の投与と濾過を実施されることを推奨します。
報告№107-4517 報告№107-0186 | 分析№107-00829 分析№107-01023 | 107-01023 | 分析の結果、異常摩耗の早期発見パラメータであるフェログラフィーのIs値がの乗とやや高く、摩耗粒子形態観察で異物の噛み込みにより発生する切削粒子、外部から混入したと思われる砂がやや多く観察されたことから、摩耗形態は切削摩耗であることが分かりました。切削摩耗は、異物が混入していない状態に比較して、摩耗進行速度が速く注意が必要です。この切削摩耗は、オイルリングとオイルリングリテーナーの摺動面で発生していると推定され、今後更に摩耗が進行することが懸念されるため、軸受潤滑油を清浄にする必要があると思われます。軸受潤滑油を清浄にする方法は、まず軸受油槽内部を洗浄し、その後、濾過済み新油を充填する方法を提案します。濾過済み新油とは、濾過によりNAS級以上の清浄度にしたものが望ましいと考えます。これらのことは、異常摩耗の早期発見パラメータであるフェログラフィーのIs値がの乗とやや高く、摩耗粒子形態観察の結果、異物の噛み込みにより発生する切削粒子、外部から混入したと思われる砂がやや多く観察されたこと以上のことから判断しました。
報告№109-09136 報告№111-00047 | 分析№109-001160 分析№111-000128 | 111-000128 | Iカップリング発光分光分析供試のタービン油を分析した結果、検出された金属元素は、SOAP-Tの結果表に示すように、鉄、銅、錫、亜鉛、カルシウム、アルミニウム、ナトリウムでした。これらの検出された金属元素から発生要因を推定すると【金属元素】【発生要因】鉄、銅、錫、亜鉛・軸受等の摩耗カルシウム、アルミニウム、ナトリウム・外部混入異物などであると思われます。フェログラフィー異常摩耗を早期に発見するためには摩耗粒子を定量化する必要があります。その定量化パラメータがIs値で、今回その値は、正常な潤滑状態を示すの乗領域でした。摩耗粒子の形態で比較的多く観察された粒子は、潤滑状態が正常な場合に発生する摩耗粒子、外部から混入したと思われる鉄錆、砂等でした。このような摩耗粒子が観察された場合には、潤滑部では正常なマイルド摩耗が発生していることが分かります。メタルの余寿命評価分析結果を基に当該機の軸受メタルの摩耗深さを推定しました。前述と同様の解析手順から換算した錫濃度はppmとなり、この錫濃度と油量リットルから、今回採油時点の摩耗深さを推定した結果、摩耗深さは.μmとなりました。軸受の初期表面粗さを一般的な初期表面粗さのμmと仮定すると、その求めた摩耗は粗さの％が摩耗したと推定されました。この程度であれば、十分に継続使用可能な状態にあると判断できます。また、前回分解点検から今回までの稼働時間時間で摺動面の表面粗さが摩耗により％減少したと考えられ、この摩耗速度を使用して余寿命を計算すると万時間程度と推定されます。なお、この余寿命は、軸受摺動面の表面粗さがμmとなる鏡面状態になり、起動・停止時に油膜が形成されにくい状態になったことを言います。計数汚染度は当社推奨の管理限界値を超えていました。フィルタ表面の異物観察で鉄錆、砂等が観察されたことから、汚染度が高い要因は、摩耗と外部混入異物の影響と思われます。粘度、水分、全酸価、IRの各データは良好でした。を示す各データが良好であることから、潤滑油の機能は正常であったと判断します。また、軸受の潤滑状態を示す各データが良好であることから、本軸受は継続使用可能な状態にあると判断します。の濾過油の汚染度が高く、軸受の摩耗が懸念されるため、摩耗の予防措置として濾過を推奨します。更油方法更油直後の分析データがないため推測ですが、これまでの分析データのほとんどが汚染度が高いことから、ヶ月に度更油を実施しているにもかかわらず、スラッジや外部混入異物等の汚染物が除去できていない可能性があると思われます。更油の際に、油槽内の清掃と新油充填時の濾過を実施していない場合は、これらのことを実施するとともに、更油実施後に分析を実施し、傾向管理を行うための初期値を確認することを推奨します。採油条件の改善本試料油は、機器停止中にドレンプラグから採油されています。機器が停止している状態では、別紙油粒子の沈降の影響に示すように油槽内で撹拌がなくなり固形物が沈降するため、油中汚染度は高くなると推定されます。今後は、極力運転中もしくは停止直後の油槽中層部から採油されることを推奨します。提案今回の解析による余寿命は、前述と同様の解析手順で求めています。正確な解析を進めるため、これまでご提供いただいている項目に加えて軸受の摺動面積に関する情報をご提供下さい。この摺動面積は、軸受の寸法が分かれば当社にて推定できますので、部品図等の図面をご提供していただくことでも結構です。また、正確な解析を進めるためには更油直後の錫濃度が必要ですので、更油毎の分析の実施についてご検討下さい。
報告№109-09147 報告№109-09147 | 分析№109-001234 分析№109-001234 | 109-001234 | 泡立ち試験の結果は、-と新油値の-に比較してわずかに高いものの、継続使用可能な範囲にありました。また、を示す粘度、水分、全酸価の各データが良好の範囲にあることから、本試料油は継続使用可能と判断します。機器の潤滑状態潤滑状態の異常の早期発見パラメータである潤滑状態指数は、の乗と濾過設備のない機器であれば正常な潤滑状態にあると判断できます。当該機の潤滑系は、油中汚染粒子を濾過するフィルタが設置されているため、別紙インライン・オフラインフィルタの影響に示すとおり、潤滑状態が異常となり大型の摩耗粒子が発生したとしても発生した粒子の大部分が捕捉されてしまい、結果として正常な潤滑状態にあると誤認してしまう可能性があります。そのため、フィルタの影響を考慮に入れLCインデックスを求めたところ、その結果は摩耗がやや厳しい状態に分類されるの乗領域となりました。計算により求めたLCインデックスがこの値であれば、ギヤおよび転がり軸受の継続続使用は可能と思われます。但し、摩耗粒子には疲労摩耗の開始時期に見られるμm前後の摩耗粒子が観察され、また、LCインデックスが前回ののマイナス乗から今回へと潤滑状態の厳しさが桁上昇し摩耗の進行が懸念されました。今後の状態変化を把握するためヶ月後に再度分析を実施し、疲労摩耗の進行状況を確認することを推奨します。を示す各データが良好の範囲にあり、本試料油は継続使用可能と判断します。粘度は良好。粘度はmm/sと新油値mm/sに比較して、粘度変化率は-.％で、当社推奨の管理限界値である±％以内にあり、良好と判断します。粘度はmm/sとなっています。粘度はmm/sとなっています。粘度指数はとなっています。粘度指数はとなっています。泡立ち試験は良好。泡立ち試験は-と新油に比較して若干高い値となっていますが、継続使用可能と判断します。水分は良好。水分は.ppmと当社推奨の管理限界値の以下であり、良好と判断します。全酸価は良好。全酸価は.mgKOH/gと新油値.mgKOH/gに比較して高いものの、IRの結果で油劣化の兆候を示すカルボン酸の吸収が確認されていないことから、良好と判断します。機器の潤滑状態摩耗粒子の形態観察結果で疲労摩耗の開始時期に見られる粒子が観察されました。μm前後の疲労摩耗粒子が観察されました。異常摩耗の早期発見パラメータである潤滑状態指数がの乗と精密な濾過設備がない機器であれば、潤滑状態指数は正常の範囲にあると判断できますが、摩耗粒子の形態観察でμm前後の疲労摩耗粒子が観察されました。
|  | 114-000639 | 対象設備は継続使用可能な状態にあると判断します。但し、今後の摩耗推移を確認するためにも傾向監視を継続することが有効です。定期的な分析今後の凝着摩耗の推移を監視するため、定期的な分析実施を推奨します。異常摩耗の早期発見のパラメータであるIs値は、前回のレベルから変化は無いものの、やや高い値でした。また、潤滑部の摩耗が認められたため、定期的に潤滑油分析を実施し、摩耗推移を監視することが有用と考えます。フェログラフィーで観察された代表的な粒子は、以下の通りです。正常な摩耗粒子・潤滑状態が正常なマイルド摩耗により発生。シビア粒子・潤滑状態がやや厳しい凝着摩耗により発生。極微小領域で油膜切れが発生したことを示します。シビア粒子は、摩擦面が将来的に異常摩耗へ進展する可能性を示唆しているため、傾向監視が有用と思われます。詳細は、別紙傾向監視が必要な摩耗粒子をご覧ください。余寿命評価転がり軸受の場合、当社の研究成果からIs値が指数関数的に上昇していくことが確認されています。前回から年月までの稼働時間が不明であったため、この期間の稼働時間を年月から今回までの稼働時間時間分と同じと仮定して計算しました。今回Is値がレベルになっていることから、この傾向を基に今後の状態を予測した結果、別紙Is値上昇傾向に示すように、管理基準のに到達する時間は稼働時間で約時間と推定されました。管理限界値は、到達した時点で直ちに焼損すると言った異常な潤滑状態となるわけではなく、異常の兆候が出ているものの手入れをすれば継続使用可能な状態であるため、この時間を参考に今後の分析周期を検討してより正確に状態把握をするよう推奨します。
報告№109-09136 報告№111-00456 | 分析№109-001160 分析№111-002111 | 111-002111 | 潤滑油は継続使用可能な状態にあると判断します。粘度、全酸価、IR、RBOTの各データは良好でした。尚、RBOTは、新油値に比較して大きな値であり減少傾向は確認されませんでした。このことから、酸化防止剤の消耗は確認されず、この油は継続使用可能な状態にあると判断できました。水分は良好でした。
報告№109-09166 報告№109-09166 | 分析№109-001359 分析№109-001359 | 109-001359 | 分析の結果、摩耗は安定していると判断します。これらのことは、前回に比較して、計数汚染度はランク減少し、SOAP／D-SOAPの鉄および錫濃度に変化がないこと異常摩耗の早期発見パラメータであるフェログラフィーのIs値がのマイナス乗と良好の範囲にあること以上のことから判断しています。は良好と判断します。計数汚染度は良好と判断します。計数汚染度はNAS級と当社推奨の管理限界値のNAS級以内にあり、良好と判断します。重量汚染度は良好と判断します。重量汚染度は.mg/mlと当社推奨の管理限界値のmg/ml以内にあり、良好と判断します。機器の潤滑状態機器の潤滑状態は正常と判断します。SOAPの結果は良好です。SOAPの結果、油の添加剤成分であるリンが検出されています。摩耗により発生する鉄および錫が検出されていないことから、良好と判断します。D－SOAPの結果は良好です。D－SOAPの結果、摩耗により発生する鉄および錫が検出されていないことから、良好と判断します。フェログラフィーの結果は良好です。フェログラフィーの結果、異常摩耗の早期発見パラメータであるIs値がのマイナス乗と良好の範囲にあることから、潤滑状態は正常と判断します。
報告№109-09094 報告№112-00124 | 分析№109-000872 分析№112-000482 | 112-000482 | 潤滑油は継続使用可能な状態にあると判断します。は良好でした。尚、RBOTがminと新油値のminに比較してmin減少していました。このまま継続使用した場合、この減少傾向から限界値に到達するのは、別紙図RBOTの減少傾向に示すように年月と推定されました。残りの継続使用期間は、約年であると予測されます。≪状態監視とパラメータ≫分析の目的および各分析のパラメータは以下の通りです。特性低下目的：油の分析結果から、や劣化傾向ならびに添加剤の消耗程度、残存寿命などを確認する。粘度JISK酸価JISK赤外線吸収スペクトルJISK酸化安定度試験JISK汚染目的：油の分析結果から、砂塵あるいは水・異種油などによるや、異物混入の有無を確認する。水分JISK計数汚染度JISB重量汚染度JISB光学顕微鏡観察摩耗目的：油中の摩耗粒子を分析する事により、回転・摺動部の潤滑状態、摩耗劣化の程度、余寿命などを解析する。摩耗診断電子顕微鏡観察JISKX線マイクロアナリシス油中金属濃度JISK≪分析結果≫特性低下粘度：良好粘度値mm/sの新油値mm/sに対する変化率は+.％であり、当社推奨の管理限界値±％以内に留まっています。酸価：良好酸価.mgKOH/gは新油値の.mgKOH/g以内にあることから、問題は無いと判断します。赤外線吸収スペクトル：良好酸化安定度試験：良好酸化安定度試験の結果、数値minは当社推奨の管理限界値min以上に留まっており、現時点での使用は可能と判断します。汚染水分：良好水分値.ppmは当社推奨の管理限界値以内に留まっています。計数汚染度：今回は実施していません。重量汚染度：今回は実施していません。光学顕微鏡観察：今回は実施していません。摩耗摩耗診断電子顕微鏡観察・X線マイクロアナリシス：今回は実施していません。油中金属濃度：今回は実施していません。
報告№109-09136 報告№111-00619 | 分析№109-001160 分析№111-002930 | 111-002930 | 潤滑油は継続使用可能な状態にあると判断します。粘度、酸価、有機物・有機化合物、酸化安定度の各データは良好でした。尚、別紙酸化安定度の減少傾向から油の余寿命を求めた結果、本試料は直近の更油から起算して稼働日数が年月まで使用可能であることが分かります。水分は良好でした。
報告№107-4545 報告№110-00235 | 分析№107-02185 分析№110-000921 | 110-000921 | 前回同様にを示す粘度、水分、全酸価の各データは良好でした。潤滑油は継続続使用可能な状態にあると判断します。は良好と判断します。粘度粘度は.mm/sと新油値mm/sに比較して、粘度変化率は-.％で、当社推奨の管理限界値である±％以内にあり、良好と判断します。水分は.ppmと当社推奨の管理限界値の以下であり、良好と判断します。全酸価全酸価は.mgKOH/gと新油値.mgKOH/g以内にあり、良好と判断します。
報告№109-09136 報告№111-00143 | 分析№109-001160 分析№111-000694 | 111-000694 | 潤滑油は継続使用可能な状態にあると判断します。粘度、全酸価、IR、RBOTの各データは良好でした。尚、別紙RBOTの減少傾向から油の余寿命を求めた結果、本試料は直近の更油から起算して稼働日数が年月まで使用可能であることが分かります。水分は良好でした。
報告№109-09136 報告№113-00443 | 分析№109-001160 分析№113-001832 | 113-001832 | 濾過前の試料油を分析した結果、金属接触が厳しく、且つ、摩擦熱が高い場合に発生する黒錆が比較的多く観察されました。D-SOAPの結果、鉄が検出されました。主にサーボシリンダ内壁やポンプ内部で摩耗が発生している可能性が考えられます。現在のところ、NAS級と非常に良好の範囲にあるものの、D-SOAPの鉄濃度が増加していることから、このまま摩耗が進行し、汚染度がNAS級のやや不良領域に上昇した場合、バルブ類の動作障害やフィルタの目詰まり等が発生することが懸念されます。これらの障害発生に対する弊害を勘案の上、ヶ月後に再分析を実施し、汚染度および摩耗の進行状況を確認されることを推奨します。
報告№109-09136 報告№113-00468 | 分析№109-001160 分析№113-001913 | 113-001913 | 対象設備は継続使用可能な状態にあると判断します。但し、潤滑油は水分が高く、また、摩耗促進の要因となる固形のカルシウム化合物が非常に高い値で検出されたことから以下の対策を推奨します。対策至急更油および次回点検でピストンリング、シリンダライナの点検油中の水分の影響により金属表面で腐食摩耗が発生し、発生した鉄錆等の粒子が潤滑部に噛み込み摩耗が進行する懸念があります。また、固形のカルシウム化合物が非常に高い濃度で検出されたため、この化合物がコンロッドメタルやクランクメタルの摩耗を促進させる可能性があることから、至急更油を推奨します。カルシウム化合物発生の原因は、ピストンリングやシリンダライナの摩耗によって燃焼ガスのシール性が低下し、燃焼ガス中の硫黄分と油中のカルシウム添加剤が中和反応するためと考えられます。そのため、次回点検ではピストンリングおよびシリンダライナの摩耗状態の点検を推奨します。定期的な分析今後懸念される切削摩耗、凝着摩耗の進行を監視するため、定期的に分析を実施することを推奨します。診断結果水分は当社推奨の管理限界値を超えていました。粘度前回に比較して今回の粘度は、mm/sからmm/sに上昇していました。新油値mm/sに比較して、粘度変化率は-.％で、当社推奨の管理限界値である±％以内であり、良好と判断します。水分前回に比較して今回の水分は、ppmからppmに増加し、当社推奨の管理限界値のを超えていました。今後、水分の影響でエンジン内部に錆が発生し、その影響で摩耗が発生する懸念があります。酸価・塩基価・IR酸価劣化の進行度は、酸価、塩基価、IRの結果から総合的に判断します。前回に比較して今回の酸価は、mgKOH/gからmgKOH/gに上昇していました。塩基価は前回に比較してmgKOH/gから.mgKOH/gと、当社推奨の管理限界値mgKOH/g以上にあるものの、大きく低下していました。IRの結果で油劣化の兆候を示すカルボン酸の吸収が確認されていないことから、現状は酸化劣化していないと判断しますが、今後の劣化進行が懸念されます。計数汚染度前回同様に今回の計数汚染度は、NAS級を上回っており、汚染されていました。重量汚染度前回に比較して今回の重量汚染度は、.mg/mlから.mg/mlに増加していました。光学顕微鏡写真重量汚染度で濾過したフィルタ表面上の夾雑物を光学顕微鏡で観察した結果、鉄錆、砂等が観察されました。粒度分布粒度分布は、.～.μmの範囲にあり、.μmにピークが確認されました。μm以下の粒子が多いことから、燃焼して発生したすす等であることが分かります。総合的に判断した結果、は許容範囲内にあり、機器は継続使用可能と判定しますが、摺動部の摩耗が認められたため、定期的に潤滑油分析を実施し、摩耗推移を監視することが有用と考えます。フェログラフィー【異常摩耗指数：Is値】Is値は異常摩耗の早期発見パラメータのつで、摩耗程度を定量化するために用います。今回のIs値はの乗と、やや高い値でした。また、前回に比較してIs値の上昇が確認されたことから、Is値の上昇傾向および限界値到達予測を表に示しました。Is値が限界値に達するのは年月と推定されました。フェログラフィー【定性分析：摩耗粒子の形態観察】観察された代表的な粒子は、以下の通りでした。正常な摩耗粒子・潤滑状態が正常なマイルド摩耗により発生。シビア粒子・潤滑状態がやや厳しい凝着摩耗により発生。極微小領域で油膜切れが発生したことを示します。観察された摩耗粒子の中でもシビア粒子は、摩擦面が将来的に異常摩耗へ進展する可能性を示唆しているため、傾向監視が有用と思われます。詳細は、別紙傾向監視が必要な摩耗粒子をご覧ください。Iカップリング発光分光分析【SOAP-T】検出された金属元素と、想定される発生箇所は、以下の通りです。鉄、鉛、銅、クロム、アンチモン、錫・エンジン部品リン、亜鉛、カルシウム、モリブデン・添加剤バリウム、アルミニウム、ケイ素、ナトリウム、マグネシウム・外部混入異物コンロッドメタル、クランクメタルの摩耗SOAP-Tで錫がppm、鉛が.ppm、銅が検出されたことから、コンロッドメタル、クランクメタルが摩耗していると推定されます。現時点では低濃度であることから継続使用可能と判断しますが、今後、摩耗が進行し異常摩耗に進展することを防止するため、摩耗推移の監視が有用です。詳細は、別紙コンロッドメタル・クランクメタルの摩耗をご覧ください。固形カルシウム化合物の生成SOAP-Tでカルシウムがppm検出されました。この固形カルシウムは、潤滑油に混入した燃焼ガス中の酸成分がカルシウム添加剤と中和反応して生成される比較的硬い化合物のため、摺動面に噛み込み、切削摩耗が進行することが懸念されます。詳細は、別紙固形カルシウム化合物の生成をご覧ください。
報告№109-09136 報告№113-00112 | 分析№109-001160 分析№113-000432 | 113-000432_date130801 | トライボ診断を実施した結果、当該機の潤滑箇所は継続使用可能な状態であり、連続運転を継続し続けない限り、今年度中直ちに予防保全としての分解点検を実施する状態ではないと判断しました。トライボ診断を実施した結果、分析の結果ではメタルの主成分である錫が若干検出さされ、更には、錫の下層の成分である銅も同時に検出されていることから、狭い範囲ではあるものの、主軸メタルやクランクピンメタルで摩耗により擦られた部分があると推定されます。現時点では継続使用は可能と判断できるものの、次回の点検でメタル軸受の点検を推奨します。トライボ診断を実施した結果、現時点の当該機は、継続使用可能な状態にあると判断します。但し、当該機は軸受メタルのピストンピンメタル又は、クランクピンメタルの一部に摩耗している箇所があると推測されます。以下の推奨内容を参考にされて今後のメンテナンスにお役立て下さい。定期的なトライボ診断実施定期的な監視をトライボ診断で実施することにより、異常の兆候を早期に発見することが可能となりますので、回／年の定期的なトライボ診断の実施を推奨します。次回の点検でメタル軸受の点検とエンジンオイルの更油、又は油濾過当該機の潤滑箇所であるメタル軸受のピストンピン主軸メタルやクランクピンメタル等の潤滑箇所の状態を、次回の開放点検時に確認し、更油をを推奨します。点検や更油の対策が直ぐに出来ない場合は、エンジンオイルの濾過により総体的に汚染度を低くする方法を推奨します。実施後は、再度トライボ診断を実施することにより、処理後のデータとして継続的な傾向監視を実施して下さい。油濾過は、当社製油濾過装置によって運転中にエンジンオイルの濾過を実施することで、油中の汚染物や水分なども油濾過装置のエレメントに吸着して処理できますので、高性能油濾過装置の活用を推奨します。新油との比較による評価を示す粘度、酸価、IR、塩基価のデータは新油データを基準として評価しています。今回は新油データが不明であったため良否の評価ができませんでしたが、今後分析を実施する場合は、使用している新油を同時に分析することをご検討下さい。定期的な分析定期的な潤滑油分析によるトライボ診断を実施することにより、分析データの変化から異常の兆候を早期に発見することが可能となります。また、今回は対象設備の初回分析であるため、最低でもあと回分析を実施し、分析データの変化から今後の対応を検討することを推奨します。粘度、酸価、塩基価については新油値が不明であり、良否の評価ができませんでした。粘度粘度はmm/sでした。水分はと当社推奨の管理限界値以下にあり、良好と判断します。酸価・IR酸価劣化の進行度は、酸価およびIRの結果から総合的に判断します。酸価は、gKOH/gと測定されたものの、良否の評価ができませんでした。また、IRチャートの結果、cm-付近にピークが確認されましたが、新油チャートとの比較ができていないことから、油劣化によるものか、添加剤によるものか判断できませんでした。塩基価は.mgKOH/gでした。はフェログラフィーおよびSOAP-Tの結果から総合的に判断した結果、継続使用は可能ですが、今後の機器の機能を確認するためにも傾向管理が有用と考えます。フェログラフィー【定量分析：Is値】Is値は異常摩耗の早期発見パラメータのつで、摩耗粒子を定量化するために用います。今回のIs値はの乗とやや高い値でした。フェログラフィー【定性分析：摩耗粒子および摩耗形態観察】分析結果から観察された代表的な粒子は、以下の通りでした。正常な摩耗粒子・潤滑状態が正常なマイルド摩耗により発生。Iカップリング発光分光分析【SOAP-T】検出された金属元素から発生箇所を推定すると、以下の通りでした。鉄、鉛、銅、錫・エンジン部品リン、亜鉛、カルシウム・添加剤アルミニウム、ナトリウム・外部混入異物軸受の摩耗SOAP-Tでメタル軸受の成分である錫、銅が検出されたことから、メタル軸受のピストンピンメタル又は、クランクピンメタルからの一部に油膜切れが発生していると推測されます。一般的にディーゼルエンジンのメタル軸受は積層構造になっており、軸受メタルの最表面は錫と鉛のホワイトメタル層が存在し、その下にニッケル層、更にその下には銅と鉛の合金であるケルメット層が存在します。以上のことから今回検出された金属成分の錫、銅、ニッケルは、メタル軸受から析出されたと考えられます。積層構造クランクメタルの断面写真の通りです。SOAP-Tで軸受メタルの主成分である錫が検出されました。軸受メタルがの潤滑状態が直ちに異常にならないと思われますが、メタル成分が検出されていることからメタルの一部に油膜切れが発生していることの証明になります。一般に排水機場の稼働率は低稼働率であり、起動停止回数が多い傾向に有るため当該機のメタル成分の増加要因は、起動停止時に油膜切れが生じて発生していると推定されます。一定時間経過後に再分析し、傾向監視によるメタルの摩耗状態を確認する必要があると思われます。メタル軸受の摩耗SOAP-Tで錫、銅が検出されたことから、メタル軸受のピストンピンメタル又は、クランクピンメタルからの摩耗が発生していると推測されます。一般的にディーゼルエンジンのメタル軸受は積層構造になっており、軸受メタルの最表面はホワイトメタル層が存在し、その下にニッケル層、更にその下には銅と鉛の合金であるケルメット層が存在します。今回検出された金属成分の錫、銅、ニッケルは、メタル軸受から析出されたと考えられます。積層構造クランクメタルの断面写真の通りです。積層構造クランクメタルの断面写真 計数汚染度計数汚染度はNAS級以上と汚染されていました。重量汚染度はmg/mlと汚染されていました。光学顕微鏡写真重量汚染度で濾過したフィルタ表面上の夾雑物を光学顕微鏡で観察した結果、金属片、鉄錆、砂等が観察されました。粒度分布粒度分布は.～μmの範囲にあり、.μmにピークが確認されました。μm以下の粒子が多いことから、これらのほとんどは、燃焼して発生した煤であると推定されます。はフェログラフィーおよびSOAP-Tの結果から総合的に判断した結果、継続使用は可能ですが、今後の機器の機能を確認するためにも傾向管理が有用と考えます。当該機は稼働率が低いことから、常用機のように早い速度で摩耗が進展することはないと思われますが、分析の結果ではメタルの主成分である錫が若干検出され、更には、錫の下層の成分である銅も同時に検出されていることから、一部のメタルでは狭い範囲ではあるものの、摩耗により擦られた部分があると推定されます。現時点では継続使用は可能と判断できるものの、次回の点検でメタル軸受の点検を推奨します。フェログラフィー【定量分析：Is値】Is値は異常摩耗の早期発見パラメータのつで、摩耗粒子を定量化するために用います。ディーゼルエンジンの場合、潤滑状態が良好であればIs値はの乗以下となり、潤滑状態が厳しくなるにつれてIs値は上昇していきます。今回のIs値はの乗と高い値でした。今回のIs値は、の乗とやや高い値であり、摩耗状態に注意が必要です。フェログラフィー【定性分析：摩耗粒子および摩耗形態観察】分析結果から観察された代表的な粒子は、以下の通りでした。正常な摩耗粒子・潤滑状態が正常なマイルド摩耗により発生。Iカップリング発光分光分析【SOAP-T】検出された金属元素から発生箇所を推定すると、以下の通りでした。鉄、鉛、銅、錫・エンジン部品リン、亜鉛、カルシウム・添加剤アルミニウム、ナトリウム・外部混入異物軸受の摩耗SOAP-Tでメタル軸受の成分である錫、銅が検出されたことから、メタル軸受のピストンピンメタル又は、クランクピンメタルからの一部に油膜切れが発生していると推測されます。一般的にディーゼルエンジンのメタル軸受は積層構造になっており、軸受メタルの最表面は錫と鉛のホワイトメタル層が存在し、その下にニッケル層、更にその下には銅と鉛の合金であるケルメット層が存在します。以上のことから今回検出された金属成分の錫、銅、ニッケルは、メタル軸受から析出されたと考えられます。積層構造クランクメタルの断面写真の通りです。積層構造クランクメタルの断面写真 燃焼して発生したすす等が油中粒子の主成分であることが推測できます。粘度、酸価、塩基価については新油値が不明であり、良否の評価ができませんでした。粘度粘度はmm/sでした。水分はと当社推奨の管理限界値以下にあり、良好と判断します。酸価・IR酸価劣化の進行度は、酸価およびIRの結果から総合的に判断します。酸価は、gKOH/gと測定されたものの、良否の評価ができませんでした。また、IRチャートの結果、cm-付近にピークが確認されましたが、新油チャートとの比較ができていないことから、油劣化によるものか、添加剤によるものか判断できませんでした。塩基価は.mgKOH/gでした。
報告№108-0387 報告№108-0511 | 分析№108-02609 分析№108-03701 | 108-03701 | 分析の結果、摩耗粒子の形態観察で金属接触が厳しい場合に発生するシビア粒子、銅合金が観察されたものの、SOAP／D－SOAPの鉄、銅、錫濃度の各データが減少していることから、摩耗は安定しているものと判断します。これらのことは、前回に比較して、SOAP／D-SOAPの鉄、錫および銅濃度に変化がないこと異常摩耗の早期発見パラメータであるフェログラフィーのIs値がの乗と良好の範囲にあるものの、摩耗粒子の形態観察の結果、金属接触が厳しい場合に発生するシビア粒子、銅合金が多く観察されたこと以上のことから判断しています。
報告№104-0401 | 分析№104-02775 | 104-02775 | トライボ診断により、機器軸受の潤滑状態、潤滑油の劣化状態を診断することを目的としました。分析の結果、本軸受は継続使用可能な範囲にあると判断します。但し、フェログラフィーの結果、局部的に油膜切れにより金属接触が発生していることが確認されており、今後摩耗が進行する場合がありますので、ヶ月以内に再度分析を実施し、摩耗の進行状況を確認することを推奨します。このことは、D-SOAPで転がり軸受の摩耗により発生する鉄が検出されたものの、僅かであること。計数汚染度がNAS級と良好の範囲にあることフェログラフィーの結果、異常摩耗の早期発見パラメータであるIs値がの乗と良好の範囲にあるものの、油膜切れにより摩耗が発生していることが確認されたこと以上のことから判断しました。
報告№106-0025 報告№106-0018 | 分析№106-00118 分析№106-00083 | 106-00083 | 分析の結果、軸受摺動面でやや厳しい金属接触が発生していることが確認されました。今後、更に摩耗が進行することが懸念されるため、可能であれば、次回試運転時に再度分析を実施し、汚染状況及び摩耗の進行状況を確認されることを推奨します。これらのことは、異常摩耗の早期発見パラメータであるフェログラフィーのIs値が.と良好の範囲にあるものの、摩耗粒子形態観察の結果、金属接触が厳しい場合に発生するシビア粒子が多く観察されたこと以上のことから判断しました。尚、採油前の排油量がドレン配管分であり不足していた可能性も考えられます。今後の採油はドレン配管分の油量の～倍程度行って、採油を実施されることを推奨します。
報告№109-09136 報告№112-00045 | 分析№109-001160 分析№112-000110 | 112-000110 | 潤滑油は継続使用可能な状態にあると判断します。粘度、全酸価、IR、RBOTの各データは良好でした。尚、別紙RBOTの減少傾向から油の余寿命を求めた結果、本試料は直近の更油から起算して稼働日数が年月まで使用可能であることが分かります。水分は良好でした。
報告№106-6023 報告№106-4556 | 分析№106-00388 分析№106-01574 | 106-01574 | トライボ診断の結果、増速機は継続使用可能な状態にあると判断できるものの、スラッジや摩耗粒子の増加が確認されており、ストレーナの目詰まり発生に注意が必要である。分析の結果、前回に比較して重量汚染度が.mg/mlから.mg/mlに上昇して高い値を示していた。重量汚染度の上昇原因となっている汚染物は、添加剤成分のモリブデン、マグネシウム、亜鉛、リンがスラッジとして析出し、これに摩耗で発生した鉄、銅などが混合して粘性のあるスラッジになっていると推定された。これらのことは、異常摩耗の早期発見パラメータである潤滑状態指数はの乗とやや高いものの、摩耗の形態はマイルド摩耗と呼ぶ比較的小さな粒子が大勢を占めること計数汚染度は当社推奨の管理限界値に到達し、重量汚染度が.mg/mlと高い値を示し、フィルタ表面が茶褐色になっていること油中金属濃度の結果、ギヤやベアリングなどの鉄系材料の摩耗、モリブデン、マグネシウム、亜鉛、リンなどの添加剤の析出が検出されたこと以上のことから判断した。
報告№109-06513 報告№109-06513 | 分析№109-000230 分析№109-000230 | 109-000230 | 機器の潤滑状態および定期試験を実施し、前回データと照合した結果、油中粒子に変化がないことが確認されています。油中の粒子濃度は、油膜破断による発生や、油槽内などでの沈降が均衡したところで一定、いわゆる平衡状態になりますが、このバランスが崩れると増加する場合と減少する場合とに分かれます。増加した場合は、発生と減少の均衡が崩れ、摩耗の発生や外部混入が始まったことを示し、またこれとは反対に、減少した場合は発生量が減少しているか、或いは、減少量が大きくなっていることを示し、特に減少は、汚染状態や潤滑状態が良好であることを示唆しています。本設備では、油中の粒子が減少する要因となるフィルタ類は設置されておらず、濾過による減少は考えられませんので、油中の摩耗粒子が減少したのは、摩耗粒子がほとんど発生せず、油槽内部での沈降があったためと考えられます。以上のことから、本軸受は摩耗の進行がなく、潤滑状態は安定した状態にあったものと判断します。これらのことは、.採油に比較して、計数汚染度は等級に変化はなく、SOAP／D-SOAPの鉄および錫濃度に変化がないこと異常摩耗の早期発見パラメータであるフェログラフィーのIs値がのマイナス乗と良好の範囲にあること以上のことから判断しています。潤滑油の基本特性潤滑油の基本特性は、良好の範囲にあることから、本試料油は継続使用可能と判断します。
報告№109-0047 報告№109-0047 | 分析№109-00219 分析№109-00219 | 109-00219 | 黒化原因を確認する。、汚染度、潤滑状態を確認する。今回の採油は、対象設備の停止中に排油口から実施されたことから、油中粒子は循環中に採油した場合に比較し、沈降の影響で高濃度に出る可能性があります。今回の分析は、このことを踏まえて結果を検討します。粒子の沈降は、採油時の油温や粒子サイズにより相違があります。例えば、μmの鉄系摩耗粒子であれば、油温がで時間にcm、時間でcm程度となります。このように、油温とサイズにより沈降速度は変化しますので、採油は極力この影響を少なくして実施することが重要で、油中粒子が均一な分散状態で実施するのが最良です。潤滑油の黒化原因一般に、潤滑油が黒化する原因は以下のつが考えられます。摩耗粒子の増加油の劣化汚染粒子の混入これらの推定される原因を以下の分析結果から確認しました。計数汚染度がNAS級と当社推奨の管理限界値に到達していたフィルタ表面の異物観察で銅合金が多く観察されたSOAPで鉛、銅、錫、ケイ素、D－SOAPで鉄、鉛、銅、錫が検出された以上のことから、潤滑油が黒化した原因は、銅を使用した箇所、主軸および軸受メタルで発生した摩耗粒子の増加、汚染粒子の混入によるものと考えられます。、汚染度、潤滑状態汚染状態計数汚染度がNAS級と当社推奨の管理限界値に到達していました。潤滑状態フィルタ表面の異物観察で銅合金が多く観察され、SOAPで鉛、銅、錫、ケイ素、D－SOAPで鉄、鉛、銅、錫が検出されたことから、汚染度が高い要因は、・銅を使用した箇所の摩耗・主軸および軸受メタルの摩耗・外部混入異物の影響と考えられました。軸受メタルは、メタルの主成分である錫がSOAPでppm、D－SOAPで検出されたことから、摩耗していることが分かりました。メタルの摩耗深さを錫濃度ppm、油量Lから求めてみました。錫の摩耗体積＝錫濃度×-×油量×.×÷錫密度＝×-××.×÷.＝.平均的な摩耗深さ＝摩耗体積÷摩耗面積×＝.÷.×＝.この計算の結果からはメタル表面の平均的な摩耗深さが.μmとなり、表面粗さをsと仮定すると、摩耗は僅かであることが分かりました。現在のところ、継続使用は可能な範囲にあると思われますが、銅を使用した箇所の摩耗がオイルリングの摩耗であった場合、オイルリングが円滑に回転できず、潤滑油の供給不足になったり、発生した摩耗粒子が軸受摺動面に噛み込み摩耗が発生したりすることがありますので、油槽内を清掃すると共にヶ月以内に再度分析を実施し、摩耗の進行状況を確認されることを推奨します。また、銅を使用した箇所を特定されることを併せて推奨します。ケイ素の検出ケイ素がppm検出されています。一般に、潤滑油中からケイ素が検出された場合の原因として、油の消泡剤として使用されるシリコン系の添加剤が検出されるフェログラフィーおよびフィルタ表面の異物観察で砂が多く観察され、これが検出されるシリコングリースをシール部に塗布している場合、このシリコングリースが潤滑油に混入して検出されるなどが挙げられますが、今回の原因は、フェログラフィーおよびフィルタで砂はあまり観察されなかったことから、以外の可能性が考えられます。およびについては、分析結果では確認することが出来ませんので、原因を絞込むため、消泡剤の投与をしていないか、また、シリコングリースを使用している箇所があるかについてご確認下さい。を示す粘度、水分、全酸価、IR、RBOTの各データは全て良好の範囲にあることから、この油は継続使用可能と判断します。
報告№109-09136 報告№112-00011 | 分析№109-001160 分析№112-000016 | 112-000016_date120508 | 潤滑油および対象設備は継続使用可能な状態にあると判断します。濾過機の入口と出口から採油本設備には、濾過機が設置されており、常時運転しているため、常に正常な状態に保持され摩耗の変化が生じても検出されない可能性があります。潤滑状態をより正確に把握するには、濾過機の入口と出口から採油を実施し、その差異から濾過効率を求め、それを根拠に摩耗の進行状況を確認することを推奨します。前回に比較してSOAP／D－SOAPの結果で、鉄濃度に変化はありませんでした。Is値は異常摩耗の早期発見パラメータのつで、摩耗粒子を定量化するために用います。前回同様にIs値はのマイナス乗であり、潤滑状態は正常と判断できます。前回に比較して計数汚染度はNAS級からNAS級にランク上昇しているものの、当社推奨の管理限界値にあり、良好でした。前回同様に粘度、水分、全酸価、IR、RBOTの各データは良好でした。分析結果は良好と判断します。粘度粘度はmm/sと新油値mm/sに比較して、粘度変化率は+％で、当社推奨の管理限界値である±％以内にあり、良好と判断します。水分は.ppmと当社推奨の管理限界値の以下であり、良好と判断します。全酸価全酸価は.mgKOH/gと新油値の.mgKOH/g以下にあり、良好と判断します。IRIRの結果、油劣化の兆候を示すカルボン酸の吸収が確認されていないことから、良好と判断します。RBOTRBOTはminと当社推奨の管理限界値のmin以上であり、良好と判断します。は良好と判断します。計数汚染度計数汚染度はNAS級と当社推奨の管理限界値のNAS級以内であり、良好と判断します。重量汚染度は.mg/mlと当社推奨の管理限界値のmg/ml以内であり、良好と判断します。機器の潤滑状態機器の潤滑状態は正常と判断します。SOAPSOAPの結果、油の添加剤成分であるバリウムがppm、外部から混入したと思われるホウ素がppm検出されました。D－SOAPD－SOAPの結果、油の添加剤成分であるバリウムが、外部から混入したと思われるカルシウム、ナトリウムが共に検出されました。フェログラフィー異常摩耗の早期発見パラメータであるフェログラフィーのIs値がのマイナス乗と良好の範囲にあり、潤滑状態は正常と判断します。
報告№109-09094 報告№112-00124 | 分析№109-000870 分析№112-000442 | 112-000442_date121122 | 潤滑油および軸受は継続使用可能な状態にあると判断します。但し、今後も摩耗の進行を傾向監視するため、以下の対策を推奨します。定期的な分析凝着摩耗の進行を監視するため、定期的に分析を実施し、分析データによる摩耗の進行状況を確認することを推奨します。はフェログラフィーおよびSOAP-Tの結果から総合的に判断した結果、やや厳しい状態にあると考えられます。フェログラフィー【定量分析：Is値】Is値は異常摩耗の早期発見パラメータのつで、摩耗粒子を定量化するために用います。今回のIs値はの乗と低い値でした。フェログラフィー【定性分析：摩耗粒子および摩耗形態観察】分析結果から比較的多く観察された粒子は、以下の通りでした。正常な摩耗粒子・潤滑状態が正常なマイルド摩耗により発生。シビア粒子・潤滑状態がやや厳しい凝着摩耗により発生。金属潤滑部が局部的に油膜切れを起していると考えられます。観察された摩耗粒子の中には、μmサイズの大型のシビア粒子が観察されました。シビア粒子は、視野に個と少ないことから、直ちに異常ではないものの、今後さらに摩耗が進行することが懸念されます。Iカップリング発光分光分析【SOAP-T】検出された金属元素から発生箇所を推定すると、以下の通りでした。鉄、亜鉛・軸受等カルシウム、バリウム、ナトリウム・外部混入異物計数汚染度、重量汚染度は共に良好でした。．粘度、水分、酸価、IR、RBOTの各データは良好でした。尚、RBOTがminと管理基本値の.minに比較してmin減少していました。このまま継続使用した場合、この減少傾向から限界値に到達するのは、別紙図RBOTの減少傾向に示すように年月と推定されました。残りの継続使用期間は、約年ヶ月であると予測されます。≪状態監視とパラメータ≫分析の目的および各分析のパラメータは以下の通りです。特性低下目的：油の分析結果から、や劣化傾向ならびに添加剤の消耗程度、残存寿命などを確認する。粘度JISK酸価JISK赤外線吸収スペクトルJISK酸化安定度試験JISK汚染目的：油の分析結果から、砂塵あるいは水・異種油などによるや、異物混入の有無を確認する。水分JISK計数汚染度JISB重量汚染度JISB光学顕微鏡観察摩耗目的：油中の摩耗粒子を分析する事により、回転・摺動部の潤滑状態、摩耗劣化の程度、余寿命などを解析する。摩耗診断電子顕微鏡観察JISKX線マイクロアナリシス油中金属濃度JISK≪分析結果≫特性低下粘度：良好粘度値mm/sの管理基本値mm/sに対する変化率は+.％であり、○○管理限界値±％以内に留まっています。酸価：良好酸価.mgKOH/gは管理基本値の.mgKOH/g以内にあることから、問題は無いと判断します。赤外線吸収スペクトル：良好酸化安定度試験：良好酸化安定度試験の結果、数値minは○○管理限界値min以上に留まっており、現時点での使用は可能と判断します。汚染水分：良好水分値ppmは○○管理限界値以内に留まっています。計数汚染度：良好計数汚染度はNAS級と当社推奨の管理限界値NAS級以内にあります。重量汚染度：良好重量汚染度は.mg/mlと当社推奨の管理限界値mg/ml以内にあります。光学顕微鏡観察：良好光学顕微鏡写真は捕捉された汚染物の量は少なく、スラッジは確認されませんでした。摩耗摩耗診断：注意摩耗診断の結果、異常摩耗の早期発見パラメータであるIs値がの乗と良好の範囲にあるものの、μmサイズの大型のシビア粒子が観察されました。電子顕微鏡観察・X線マイクロアナリシス：今回は実施していません。油中金属濃度：良好油中金属濃度の結果、鉄、亜鉛、外部から混入したと思われるバリウム、カルシウム、ナトリウムが検出されたものの、良好と判断します。
報告№109-09136 | 分析№109-001160 | 112-003189 | 潤滑油および対象機器は継続使用可能な状態にあり、保守サイクルおよび手法は問題ないと判断します。但し、将来的な摩耗進行の有無を確認するためにも傾向監視を継続することが有効です。定期的な分析定期的な分析を実施することにより、データの変化から異常の兆候を早期に発見することが可能となります。今後懸念される切削摩耗の進行を監視するため、定期的に分析を実施することを推奨します。フェログラフィーおよびSOAP/D-SOAPのデータから総合的に解析した結果、継続使用は可能ですが、機器の機能を保持するためにも傾向管理が有用と考えます。フェログラフィー【定量分析：Is値】Is値は異常摩耗の早期発見パラメータのつで、摩耗程度を定量化するために用います。今回のIs値はのマイナス乗と、低い値でした。フェログラフィー【定性分析：摩耗粒子および摩耗形態観察】分析結果から比較的多く観察された粒子は、以下の通りでした。切削粒子・異物や金属表面の微小突起による切削摩耗により発生。観察された摩耗粒子の中でも切削粒子は、将来的な摩耗の進行に繋がる可能性を示唆しているため、傾向監視が必要と思われます。切削摩耗は、他の摩耗形態に比較して摩耗進行速度が速く注意が必要で、定期的なトライボ診断による状態監視が必要と考えます。切削摩耗の原因となる混入異物が残留している場合、この異物により切削摩耗が継続して発生する可能性があります。Iカップリング発光分光分析【SOAP/D-SOAP】検出された金属元素から発生箇所を推定すると、以下の通りでした。ニッケル・ギヤ・軸受等ナトリウム・外部混入異物計数汚染度計数汚染度はNAS級と当社推奨の管理限界値内にあり、良好でした。水分はppmと当社推奨の管理限界値の以内にあり、良好でした。潤滑油の劣化状態粘度粘度はmm/sと新油値mm/sに比較して、粘度変化率は+％で、当社推奨の管理限界値である±％以内にあり、良好と判断します。酸価は.mgKOH/gと新油値.mgKOH/g以下にあり、良好と判断します。IRIRの結果、油劣化の兆候を示すカルボン酸の吸収ピークが確認されていないことから、良好と判断します。
報告№101-6102 | 分析№101-01215 | 101-01215 | 回目の初期試験を実施した結果、前回に比較して、計数汚染度がNAS級から級に上昇していた。この調速機圧油の系統には、静電浄油機が設置され常時濾過されており、このことを考慮して解析した。解析は、この濾過機が一般的に良好とされる濾過効率％として解析を進めた。解析の結果、前回がNAS級、今回がNAS級と考えられ、増加率がほぼ倍となり、このことから、濾過効率が一定であった場合、摩耗が進行していると考えられる。本対象機には、濾過機が設置しているため、清浄な状態に保持できているものの、油圧系統内では摩耗の進行があり、もう一度経過を確認する必要があると判断する。尚、今回は濾過効率を仮定しているため、正確な診断が出来ませんでした。次回分析時には静電浄油機の入口と出口から採油を実施し、正確な濾過効率を元に摩耗の進行状況を確認されることを併せて推奨する。
報告№108-5033 報告№108-5033 | 分析№108-01104 分析№108-01104 | 108-01104 | トライボ診断の結果、泡立ち試験を除く項目は良好でした。泡立ち試験の結果は、-と新油値の-に比較して高い値でした。消泡性能が低下していることが確認されたことから、今後の使用時間によっては、油の酸化劣化が進行したり、ギヤ歯面およびベアリング軌道面で油膜切れが発生したりする場合があるため、消泡剤の添加による消泡性能の改善が必要になると思われます。一方、摩耗粒子の形態観察でμm以下の小さな摩耗粒子が観察され、潤滑状態指数は-.と濾過設備のない機器であれば、正常な潤滑状態にあると判断できる状況でした。但し、ギヤボックスの油系統にはインラインフィルタとオフラインフィルタがあり、μmサイズ以上の粒子の大部分は捕捉され、異常な摩耗状態が発生したとしても正常な潤滑状態にあると誤認してしまう可能性があります。フィルタの捕捉の影響による誤認を避けるため、今後の診断に当たっては、これまでの採油箇所に加え、インラインフィルタやオフラインフィルタの捕捉物も分析し、その結果から潤滑状態を評価することを推奨します。尚、フィルタ捕捉物の分析を実施する際には、フィルタ流量、フィルタ使用時間などの追加情報が必要です。是非ご提供下さい。泡立ち試験の結果、消泡性能が低下していることが確認されました。粘度は良好。粘度はmm/sと新油値mm/sに比較して、粘度変化率は-％で、当社推奨の管理限界値である±％以内にあり、良好と判断する。粘度はmm/sでした。粘度はmm/sでした。粘度指数はでした。粘度指数はでした。泡立ち試験は-でした。泡立ち試験は-と新油に比較して高い値でした。消泡性能が低下していることが確認されました。水分は良好。水分はppmと当社推奨の管理限界値の以下であり、良好と判断します。全酸価は良好。全酸価は.mgKOH/gと新油値.mgKOH/g以内であり、良好と判断します。機器の潤滑状態精密な濾過設備がない機器であれば、潤滑状態指数は正常の範囲にあると判断します。潤滑状態指数は正常の範囲にあると判断します。異常摩耗の早期発見パラメータである潤滑状態指数が-.と、精密な濾過設備がない機器であれば、潤滑状態指数は正常の範囲にあると判断します。
報告№103-8001 | 分析№103-00130 | 103-00130 | オーバーホール後に精点Aを実施した本軸受の潤滑状態は、油中摩耗粒子の観察結果から、初期のなじみ摩耗が発生していたことがわかりました。今回観察されている、摩耗粒子のようになじみ過程でシビア粒子が観察された場合は、なじみ過程が正常に終了していない場合があり異常摩耗に進展することも懸念しなければなりません。なじみ過程が正常な状態で終了した場合、次回の分析による摩耗粒子の観察では、シビア粒子は観察される事が少ないのが一般的で、今回のように、異常な摩耗形態であるシビア粒子や切削粒子が観察されるような場合は、局部的な金属接触がごく一部で発生したと考えられます。この接触が、既に正常な状態に推移しているか、或いは、進行しているのかを確認するためには、ヶ月以内に精点Bを実施されることを推奨します。これらのことは、異常摩耗の早期発見パラメータであるフェログラフィーのIs値が、.と良好の範囲にあるものの、摩耗粒子の形態観察の結果、金属接触が厳しい場合に発生するシビア粒子が観察されたことから判断しました。尚、を示す粘度、水分、全酸価、IR、RBOTの各データが良好であることから、この油は継続使用可能と判断します。
報告№108-5077 報告№108-5077 | 分析№108-02816 分析№108-02816 | 108-02816 | トライボ診断の結果、泡立ち試験を除く項目は良好です。泡立ち試験の結果は、一般的には消泡性能が低くいと判断できる値の-ですが、新油値の-と同レベルにあったため、良好と判断します。機器の潤滑状態潤滑状態指数はのマイナス乗と濾過設備のない機器であれば正常な潤滑状態にあると判断できますが、ギヤボックスの油系統にはインラインフィルタとオフラインフィルタがあり、μmサイズ以上の粒子の大部分は捕捉され、異常な摩耗状態が発生したとしても正常な潤滑状態にあると誤認してしまう可能性があります。そこで、フィルタが設置されていない場合の潤滑状態を、一般的なフィルタの効率である.と仮定し、粒子の発生状況から潤滑状態を推定します。その結果、ギヤは継続使用可能な状態にあると思われますが、潤滑状態指数は摩耗がやや厳しい状態であるの乗領域にあると推定できます。推定結果は、フィルタの濾過効率を仮定して求めたものですが、フィルタがない状態では油中の粒子濃度は現在より高いことは明らかです。そのためヶ月後に再度分析を実施し、摩耗進行の有無をチェックすることを推奨します。尚、フィルタの捕捉の影響による誤認を避けるため、これまでの採油箇所に加え、インラインフィルタやオフラインフィルタの捕捉物も分析し、その結果から潤滑状態を評価することを提案します。フィルタ捕捉物の分析を実施する際には、フィルタ使用時間の情報をご提供いただけますようお願い致します。泡立ち試験の結果、消泡性能が低いと判断できる値であるものの、新油と同レベルにあると判断します。粘度は良好。粘度はmm/sと新油値.mm/sに比較して、粘度変化率は-.％で、当社推奨の管理限界値である±％以内にあり、良好と判断します。粘度はmm/sとなっています。粘度はmm/sとなっています。粘度指数はとなっています。粘度指数はとなっています。泡立ち試験は-となっています。泡立ち試験は-と新油と同レベルにあり、消泡性能が新油と同レベルにあると判断します。水分は良好。水分は.ppmと当社推奨の管理限界値の以下であり、良好と判断します。全酸価は良好。全酸価は.mgKOH/gと新油値.mgKOH/gに比較して高いものの、IRの結果で油劣化の兆候を示すカルボン酸の吸収が確認されていないことから、良好と判断します。機器の潤滑状態精密な濾過設備がない機器であれば、潤滑状態指数は正常の範囲にあると判断します。潤滑状態指数は正常の範囲にあると判断します。異常摩耗の早期発見パラメータである潤滑状態指数がのマイナス乗と精密な濾過設備がない機器であれば、潤滑状態指数は正常の範囲にあると判断します。
報告№109-09136 報告№110-00326 | 分析№109-001160 分析№110-001445 | 110-001445 | 摩擦面で発生している摩耗の形態や潤滑状態は、フェログラフィーで得られた摩耗粒子の観察結果から評価します。同法は、摩耗粒子を含んだ試料油を磁力で油と粒子とに分離する技術で、分離された摩耗粒子を解析することによって潤滑状態の健全性や摩耗粒子の発生原因を診断するものです。摩耗粒子と摩耗形態観察された粒子は、潤滑状態が正常な場合に発生する摩耗粒子異物の切削作用で発生する切削粒子局部的に高圧・高温となる場合に発生するフリクションポリマでした。以上から潤滑部で発生している摩耗は正常なマイルド摩耗と異物による切削摩耗であることが分かりました。また、局部的に高圧・高温になっている箇所があることも確認されました。摩耗形態の中でも切削摩耗は、摩耗進行速度が速く注意が必要です。転がり軸受で切削摩耗が発生している場合、軸受の寿命は分の程度に低下することが知られています。また、切削摩耗の発生原因となる混入異物が残留している場合、この異物により切削摩耗が継続して発生する可能性があります。一方、フリクションポリマは、潤滑油が軸受軌道面に押し込められ高圧状態になると同時に、圧縮熱により高温状態になった結果、基油自身重合反応を起こし生成することが知られています。そのため、高圧高温状態の解消がなされなければ、潤滑油の劣化が進行し、粘度上昇に因る潤滑異常に進展する場合があります。潤滑状態異常摩耗の早期発見パラメータであるIs値は、潤滑状態が厳しいの乗となっていました。汚染度水分濃度は、前回同様に管理基準以内にあり良好でした。粘度、全酸価、RBOTの各データは、前回同様に管理基準以内にあり良好でした。本試料油は、機器停止中に軸受箱ドレンプラグから採油されています。ドレンプラグの汚染度は、一般的に高く、尚且つ、機器が停止している状態では、油槽内で撹拌がなくなり固形物が沈降するため、油中汚染度は更に高くなると推定されます。このような悪条件にもかかわらず、今回の分析結果から転がり軸受寿命の指標としている摩耗粒子は確認されず、本軸受は継続使用可能な状態にあると判断します。今回の診断は、提示して頂いた採油状況をもとに試料油の汚染度が高いことを前提に解析しましたが、採油時の排油量が多い場合には粒子などの固形物が排油と共に排出してしまい、場合によっては清浄な油を採取する可能性も考えられます。より正確な診断を行うためにも、設備油量、排油量などの情報提供をお願い致します。但し、軸受摺動面で異物の噛み込みによる摩耗が発生しています。今後さらに摩耗が進行することが懸念されますので、以下の対策を推奨します。今後、摩耗の進行状況を監視するため、定期的に分析を実施することを推奨します。傾向監視のための次回採油時期は、回転数と油量から理論的に求めます。本設備の回転数に関する情報が提供されなかったため、rpmと仮定し計算しました。その結果、次回の採油は最短で約時間となります。この時間は、油中汚染物が均一濃度になるために必要な時間であり、この時間を経過すれば、再分析の結果から摩耗速度を評価すことが可能となります。本計算は、回転数を仮定して求めていますので、次回分析実施時までに回転数等の設備情報をご提供下さい。
報告№108-7012 報告№108-7012 | 分析№108-03764 分析№108-03764 | 108-03764_rev2 | 機器の潤滑状態分析の結果、異常摩耗の早期発見パラメータであるフェログラフィーのIs値がの乗と高く、摩耗粒子の形態観察で異物の噛み込みなどで発生する切削粒子、金属接触が厳しい場合に発生するシビア粒子、銅合金が多く観察され、フィルタ表面の異物観察でも銅合金が多く観察されたことから、摩耗形態は切削摩耗と凝着摩耗が混在していることが分かりました。さらにSOAPで鉄、銅および錫が多く検出され、SEM・XMAで粒子を詳細に観察した結果、鉄およびマンガン、銅および錫を含む粒子であることから、ウォームとウォームホイールの噛み合い面の摩耗が発生していることが分かりました。写真ウォームギヤとウォームホイール摩耗形態の中でも切削摩耗は、異物が混入していない状態に比較して摩耗進行速度が速く注意が必要です。今後、ウォームとウォームホイールの噛み合い面でさらに摩耗が進行し、ウォームホイールの摩耗を促進することが懸念されますので、定期的に分析を実施し、摩耗の進行状況を確認することを推奨します。次回分析時期の考え方油中粒子数の平衡油中粒子は、一般に外部混入、内部発生が混在し時間の経過とともに時間Tで平衡に達することがわかっています。【健全な潤滑状態】潤滑状態が健全である場合、パラメータとなるデータは図の時間Tで平衡に到達後、時間Tになっても大きな変化は見られません。したがって、健全であればTに達した場合でも、データに変化はなく潤滑状態は健全であることがわかります。【異常の兆候】一方、時間Tを過ぎ、潤滑状態に何らかの異常が生じると、摺動面の異常を反映した粒子等のパラメータは増加傾向を示し、破線a、或いは破線bの傾向を示すようになります。【傾向管理】異常を示すパラメータの増加要因は、内部発生による摩耗と、外部混入による異物の増加ですが、稼動中に増加傾向を示す現象は、多くの場合、内部発生の摩耗によることが多いと考えられます。的確な診断を行うには、増加原因が内部発生の摩耗によるものであるのか、或いは、外部混入による異物なのかを分析で詳細に把握する必要があります。特に、油中の粒子は、固有の減少率を保ちながら図に示すように一定時間経過後に平衡することが知られていることから、平衡に到達する時間Tを初期値とし、Tと等しい経過時間Tでのデータを比較管理することで潤滑状態を把握できることとなります。今回、本試料の平衡時間を理論的に計算したところ、運転時間が分経過すれば、摩耗の進行状況を確認することができることが分かりましたので、このことを参考に稼動の累積時間を基に次回分析時期を決定されることを推奨します。ウォームホイールの摩耗量本ウォーム減速機で使用されている材質は、ウォームギヤがSF、ウォームホイールがリン青銅であるため、軟質材であるウォームホールの摩耗が先に進行するものと想定されます。今回は、ウォームホールの摩耗量について検討を行います。ご提供いただいた油量とウォームホールの仕様から、ウォームホイール歯面の平均的な摩耗深さを銅濃度から計算した結果、.μmとなりました。この値は、ウォームホイール枚の歯面のピッチ円周にmm幅で均等に摩耗したことを想定して求めていますが、摩耗深さは、すなわちギヤのバックラッシの増量を示すこととなり、設計値と照合することでウォーム減速機のメンテナンス時期を検討する材料にもできます。次回分析実施時には、メーカが規定するバックラッシ許容値をお知らせ下さい。これを使用限界として、点検時期を検討いたします。潤滑油のコンディションである粘度、水分が共に当社推奨の管理限界値を超えていました。粘度は、新油値の.mm/sに比較して-％のmm/sに低下していることが確認されました。粘度低下の原因は、SOAPの油の添加剤成分でダフニースーパーギヤに含まれていない添加剤が検出され、IRの結果で新油と異なるピークが確認されたことから、異種油の混入、或いは、油名が違う可能性が考えられますので、ご確認下さい。次に水分ですが、ppmと当社推奨の管理限界値を超えていました。発錆予防のため更油および水分除去を併せて推奨します。以上のことから、このまま継続使用した場合、以下に注意が必要です。適正な粘度ではないため、ウォームとウォームホイールの噛み合い面で油膜切れによる金属接触がさらに厳しくなり、ウォームホイールの摩耗を促進し、破損の原因となる潤滑油の温度が上昇し、潤滑油が劣化する粘度、水分は当社推奨の管理限界値を超えています。粘度は当社推奨の管理限界値を超えています。粘度はmm/sと新油値.mm/sに比較して、粘度変化率は-％で、当社推奨の管理限界値である±％を超えています。水分は当社推奨の管理限界値を超えています。水分はppmと当社推奨の管理限界値のを超えています。全酸価は新油値よりも高い値となっています。全酸価は.mgKOH/gと新油値.mgKOH/gに比較して高いものの、IRの結果、油劣化の兆候を示すカルボン酸の吸収が確認されていないことから、良好と判断します。IRの結果、良好と判断します。IRの結果、油劣化の兆候を示すカルボン酸の吸収が確認されていないことから、良好と判断します。但し、新油と異なるピークが確認されたことから、異種油の混入、或いは、油名が違う可能性が考えられますので、ご確認下さい。計数汚染度は当社推奨の管理限界値を超えています。計数汚染度は当社推奨の管理限界値を超えています。計数汚染度はNAS級以上と当社推奨の管理限界値を超えています。重量汚染度はmg/mlとなっています。重量汚染度はmg/mlとなっています。粒度分布は以下の通りです。粒度分布は.μmにピークが確認されています。機器の潤滑状態SOAPの結果、鉄、銅および錫が検出されています。摩耗粒子診断の結果、異物の噛み込みなどで発生する切削粒子、金属接触が厳しい場合に発生するシビア粒子、銅合金が多く観察されています。SOAPによる油中金属濃度の結果、鉄、銅が検出されています。SOAPによる油中金属濃度の結果、鉄、鉛、銅、錫、油の添加剤成分であるリン、亜鉛、カルシウムが検出されています。SOAPによる油中金属濃度の結果、鉄、銅、錫が検出されています。SOAPによる油中金属濃度の結果、鉄、鉛、銅、錫、油の添加剤成分であるリン、亜鉛、カルシウムが検出されています。摩耗粒子診断の結果、異物の噛み込みなどで発生する切削粒子、金属接触が厳しい場合に発生するシビア粒子、銅合金が多く観察されています。異常摩耗の早期発見パラメータであるIs値がの乗と高く、摩耗粒子の形態観察の結果、異物の噛み込みなどで発生する切削粒子、金属接触が厳しい場合に発生するシビア粒子、銅合金が多く観察されています。SEM・XMAの結果、鉄およびマンガンを含む粒子、銅および錫を含む粒子が観察されています。摩耗粒子診断で観察された粒子をSEM・XMAで詳細に観察した結果、鉄およびマンガンを含む粒子、銅および錫を含む粒子が観察されています。
報告№108-6013 報告№108-7502 | 分析№108-00576 分析№108-00562 | 108-00562 | 初期試験を実施した結果、摩耗の安定が確認され、潤滑油も継続使用可能と判断します。これらのことは、前回に比較して、計数汚染度は等級に変化はなく、SOAP／D-SOAPの鉄および錫濃度に変化がないこと異常摩耗の早期発見パラメータであるフェログラフィーのIs値がのマイナス乗と良好の範囲にあること以上のことから判断しました。
報告№103-8009 | 分析№103-00303 | 103-00303 | 分析の結果、転がり軸受軌道面に異物の噛み込みにより発生した損傷がみられるものの、継続使用可能な状態にあると判断します。このことは、摩耗粒子の形態観察の結果、金属表面の微小突起、異物の噛み込みにより発生した切削粒子や厳しい金属接触により発生したシビア粒子が僅かに見られるものの、異常摩耗の早期発見パラメータであるフェログラフィーのIs値がのマイナス乗と良好の範囲にあることから判断しました。尚、を示す、粘度、水分、全酸価、IR、RBOTの各データが良好であることから、この油は継続使用可能な状態にあると判断します。
報告№108-0411 報告№110-00561 | 分析№108-02745 分析№110-002512 | 110-002512 | Iカップリング発光分光分析供試のギヤ油をSOAP／D－SOAPで分析した結果、鉄、鉛、銅、錫、リン、亜鉛、カルシウム、ケイ素、マグネシウムが検出されました。これらの検出された金属元素から発生箇所を推定すると鉄、鉛、銅、錫・軸受等リン・オイル添加剤亜鉛、カルシウム、ケイ素、マグネシウム・外部混入異物であると思われます。このうち、機械部品が摩耗したと思われる元素はのグループです。フェログラフィー異常摩耗の早期発見パラメータとして摩耗粒子を定量化して評価するフェログラフィーのIs値は、前回のの乗から乗に低下したことから、潤滑状態が安定していることを示していました。摩耗粒子の形態で比較的多く観察された粒子は、繰返し応力を受けて発生する疲労摩耗粒子でした。このような摩耗粒子が観察された場合には、潤滑部では疲労による疲労摩耗が発生していることが分かります。機器の汚染状態前回に比較して計数汚染度はNAS級から等級に変化はなく、良好と判断します。分析結果計数汚染度はやや高い値でした。計数汚染度計数汚染度はNAS級と当社推奨の管理限界値のNAS級以内にあるものの、やや高い値でした。重量汚染度はmg/mlでした。機器の潤滑状態フェログラフィーの結果、繰返し応力を受けて発生する疲労摩耗粒子が比較的多く観察されました。SOAPSOAPの結果、摩耗により発生する鉄、銅、油の添加剤成分であるリンが検出されました。D－SOAPD－SOAPの結果、摩耗により発生する鉄、銅が検出されました。フェログラフィー異常摩耗の早期発見パラメータであるフェログラフィーのIs値がの乗とやや高く、摩耗粒子の形態観察の結果、繰返し応力を受けて発生する疲労摩耗粒子が比較的多く観察されました。軸受は継続使用可能な状態にあると判断します。今後も定期的に分析を実施し、摩耗の進行状況を確認することを推奨します。
報告№107-0366 報告№108-0535 | 分析№107-01900 分析№108-03827 | 108-03827 | 濾過前の試料油を分析した結果、計数汚染度がNAS級と良好の範囲にあるものの、オーバーホール実施後の初期状態としてはやや高い値でした。摩耗粒子の形態観察およびフィルタ表面の異物観察で鉄錆、砂等が観察されたため、摩耗による粒子の増加ではなく、外部から混入したと思われる異物によるものと考えられます。今回観察された異物がサーボシリンダ摺動面などに噛み込み摩耗を発生させる場合があり、その影響で汚染度が上昇することが懸念されます。念のため、夏期ピーク前に再度分析を実施し、摩耗および汚染増加の有無を確認することを推奨します。尚、更油によりRBOTが前回に比較しmin上昇していますので、今後は今回のRBOT値によりデータ管理を行います。
報告№109-09136 報告№111-00652 | 分析№109-001160 分析№111-003281 | 111-003281 | 潤滑油は継続使用可能な状態にあると判断します。変速機の摩耗がコーンディスクに集中していたと仮定した場合、コーンディスク表面の摩耗深さは、メーカ推奨の摩耗深さμm以内にあり、継続使用可能な状態にあると判断します。但し、今後も摩耗の進行を傾向監視するため、以下の対策を推奨します。定期的な分析凝着摩耗の進行を監視するため、今後も定期的に分析を実施し、摩耗の進行状況を確認することを推奨します。変速機の情報提供今後コーンディスクの摩耗が進行した場合、摩耗程度を評価する必要がありますので、次回分析時には、油量、変速段数、フランジディスクの枚数、コーンディスクの枚数、各段の接触割合、接触径、接触幅をお知らせください。フェログラフィー異常摩耗の早期発見パラメータとして摩耗粒子を定量化して評価するフェログラフィーのIs値は、潤滑状態が厳しいの乗でした。摩耗粒子の形態で比較的多く観察された粒子は、潤滑状態が正常な場合に発生する摩耗粒子金属潤滑部が局部的に油膜切れを起して発生するシビア粒子でした。これらの摩耗粒子が観察された場合、潤滑部で発生している摩耗形態は、正常なマイルド摩耗潤滑状態がやや厳しい凝着摩耗であることが分かります。Iカップリング発光分光分析供試の潤滑油を分析した結果、検出された金属元素は、SOAPの結果表に示すように、鉄、ニッケル、リン、亜鉛、カルシウム、ナトリウムでした。検出されたこれらの金属元素から発生箇所を推定すると鉄、ニッケル・コーンディスク等リン、亜鉛、カルシウム・オイル添加剤ナトリウム・外部混入異物であると思われます。このうち、機械部品が摩耗したと思われる元素はのグループです。コーンディスクの摩耗状態今回は変速機に関する情報がありませんでした。コーンディスクの摩耗状態は、年度に実施したLNG号の分析実施時の情報を基に計算をしておりますので、参考値としてお考え下さい。SOAP／D-SOAPの結果、摩耗により発生したと考えられる鉄がSOAPでppm、D－SOAPでppm検出されました。この結果から、SOAPの鉄濃度と油量リットルから摩耗量を計算した結果、.cmとなりました。変速機の変速段数は、低速、低速－中速、中速－高速、高速の段と仮定し、コーンディスク表面に確認されたリング状箇所の接触箇所の面積と鉄濃度から計算した摩耗量から本の摩耗痕の平均摩耗深さを求めます。その結果、表に示すとおり、本の摩耗痕の平均的な深さは、低速領域では.μm、低速－中速領域では.μm、中速－高速領域では.μm、高速領域では.μmとなります。もっとも摩耗している低速領域の摩耗深さでも.μmであり、メーカ推奨の取替え基準μm以下であることから、継続使用可能な状態にあると思われます。表コーンディスク枚の平均的な摩耗深さ変速段数 メーカ推奨の取替え基準 平均的な摩耗深さ 低速 . 低速－中速 . 中速－高速 . 高速 . 計数汚染度はやや高い値でした。フィルタ表面の異物観察で金属片、鉄錆、砂等が観察されたことから、汚染度が高い要因は、摩耗と外部混入異物の影響と思われます。粘度、水分、全酸価、IRの各データは良好でした。
報告№108-0411 報告№110-00413 | 分析№108-02744 分析№110-001894 | 110-001894 | 軸受は継続使用可能な状態にあると判断します。分析結果計数汚染度は良好と判断します。計数汚染度計数汚染度はNAS級と当社推奨の管理限界値のNAS級以内にあり、良好と判断します。重量汚染度はmg/mlでした。機器の潤滑状態機器の潤滑状態は正常と判断します。SOAPSOAPの結果、油の添加剤成分であるリンが検出されました。摩耗により発生する鉄が検出されていないことから、良好と判断します。D－SOAPD－SOAPの結果、摩耗により発生する鉄、油の添加剤成分であるリンが検出されました。フェログラフィー異常摩耗の早期発見パラメータであるフェログラフィーのIs値がのマイナス乗と良好の範囲にあることから、潤滑状態は正常と判断します。
報告№109-09136 報告№112-00346 | 分析№109-001160 分析№112-001352 | 112-001352 | 濾過前の試料油を分析した結果、摩耗粒子の形態観察で前回に比較して金属接触が厳しく、且つ、摩擦熱が高い場合に発生する黒錆が比較的多く観察されました。D-SOAPの結果、前回に比較して鉄がから.ppmに増加していました。摩耗粒子の観察結果から、発生している摩耗形態は凝着摩耗であることがわかりました。観察された摩耗粒子は鉄系材料であることから、軸受摺動部や鉄系材料同士が局部的に接触する箇所、例えばラビリンス、軸受支持部などで発生している可能性が考えられます。これらの障害発生に対する弊害を勘案の上、ヶ月以内に再分析を実施し、汚染度および摩耗の進行状況を確認されることを推奨します。尚、RBOTが前回に比較してmin増加していました。RBOTが増加した理由は、更油、補給を実施した仮設タンクで他の軸受油と混合して濾過を実施した濾過機配管内や仮設タンクなどに油が残留していた以上のことが考えられます。今回の採油箇所が濾過機の採油バルブであることから、およびであると推定されます。但し、今回の分析結果で、酸価および粘度の各データに大きな変化はなく、異種油の混入などは確認されていないため、本試料油は継続使用可能な状態にあります。今後は今回のRBOT値によりデータ管理を行います。
報告№108-5071 報告№110-00727 | 分析№108-02721 分析№110-003371 | 110-003371 | 潤滑油は継続続使用可能な状態にあるものの、今後は障害予防を目的に以下の対策を推奨します。更油の検討粘度が低下していたことから、今後適正な粘度範囲で使用していない場合、ギヤ歯面やベアリング軌道面で油膜切れが発生し、摩耗が進行することが懸念されるため、早めの更油を推奨します。追加分析消泡性能が低下した場合、ギヤ歯面での油膜形成に影響が出て摩耗の発生が進展することがあります。今後は消泡性能低下の影響により摩耗が進展する可能性がありますので、フェログラフィーおよびSOAPを追加することを推奨します。分析結果粘度が低下していました。泡立ち試験の結果、消泡性能が低下していることが確認されました。粘度粘度はmm/sと新油値mm/sに比較して、粘度変化率は-％で、当社推奨の管理限界値である±％以内にあるものの、低下していました。泡立ち試験泡立ち試験は-と新油に比較して高い値でした。水分はppmと当社推奨の管理限界値の以下であり、良好と判断します。全酸価全酸価はmgKOH/gと新油値mgKOH/g以下であり、良好と判断します。
報告№109-09136 報告№110-00041 | 分析№109-001160 分析№110-000127 | 110-000127 | ・摩耗状態SOAP／D－SOAPの結果、潤滑油中からは摩耗により発生した鉄および錫が検出されました。検出されたこれらの金属は、粒子観察の結果からフレッティングにより発生する赤錆、局部的な油膜切れにより発生したシビア粒子、異物の噛み込みなどで発生する切削粒子でした。これらのことから、軸受では主にフレッティング摩耗が発生し、局部的には凝着摩耗と切削摩耗が発生していることが分かりました。本軸受は、異常摩耗の早期発見パラメータであるフェログラフィーのIs値がの乗と高い範囲にあり、軸受メタルの主成分である錫が検出されたことから、やや厳しい潤滑状態を経験していることが分かります。フレッティングの発生要因は、スラストランナー固定部やスラストメタル台金部の鉄系材料が接合されたり、勘合されたりする部分から発生します。振動の発生は、始めの振動は非常に小さな微振動から徐々に増大して行くのが一般的で、本機の振動がこのようなパターンであったと仮定すると、観察されたフレッティング摩耗粒子は、主機に障害発生する前から何らかの振動の発生要因により定常的に発生していたと推定できます。フレッティングの振幅は、摩耗粒子の観察結果から推定すると最大でおよそ～μmであり、この振動が常時発生していたと思われます。フレッティング粒子は、粒子径が非常に小さいことから潤滑油中での沈降速度が遅く、今回の採油でも確認出来ましたが、異常な潤滑状態になって発生する大型の摩耗粒子は、極めて早く沈降することから、今回の採油時点では既に沈降していると思われます。潤滑油中の摩耗粒子から代表的な潤滑状態を知るには、主機の運転中か、或いは停止直後に速やかに採油することが大切です。油分析による状態監視を実施する場合、採油作業は診断の良否を左右する非常に重要な作業であることから、標準化の検討を推奨します。尚、当社の経験では、スラスト油中にフレッティング粒子が確認され、異常な状態を警告した後に軸受損傷に至ったケースを経験しております。潤滑油分析による状態監視は、異常の早期発見に役立つ技術として多くの水車発電機で活用され、その有効性が認められておりますので、貴所におかれましてもご活用されることを推奨します。・スラスト軸受の摩耗潤滑異常となった場合の大型の摩耗粒子は、停止からの時間経過が長いため油槽底部に沈降していると推定されます。したがって、今回の試料油の分析結果から求めるスラストメタルの摩耗体積と摩耗深さは、精度は低いと思われますが、一応、スラストメタルの摩耗体積および摩耗深さを錫濃度ppm、油量Lと仮定して計算により求めました。その結果、メタル表面の平均的な摩耗深さは.μmとなり、メタルの表面粗さをsと仮定すると軸受表面は、局部的な接触は発生している可能性があると推定されました。ただし、継続使用が可能であるか、或いは損傷部位が広範囲であるかは判断できませんでした。メタルの健全性を評価するには、スラスト油をポンプなどにより強制循環して撹拌し、その撹拌中に採油するなどして評価するのが必要です。・汚染度計数汚染度、重量汚染度は共に良好でした。・粘度、水分、全酸価、IRの各データは良好でした。結論軸受および潤滑油は継続使用可能な状態にあるものの、以下の対策を推奨します。フレッティングにより発生した摩耗粒子による切削摩耗の進行が懸念されるため、定期的に分析を実施し、摩耗の進行状況を確認することを推奨します。潤滑油の分析によりスラストメタルの健全性を評価するには、スラスト油をポンプなどにより強制循環して撹拌し、その撹拌中に採油するなどして評価することが必要です。また、主機をそのまま運転した場合の次回採油時期は、理論的に求めると最短で約時間となります。この時間は、油中汚染物が均一になるために必要とする時間であり、この時間を経過すれば、再分析の結果から潤滑状態の傾向を確認することが可能となります。理論時間を参考に次回採油時期を検討されることを推奨します。尚、今回の採油が、主機停止中にドレン弁から実施されているため、採油前にドレン配管分の油を排出しているにもかかわらず、配管近傍の汚染物が完全に除去できず、今回の分析結果に影響があったものと思われます。今後の採油は、主機運転中または主機停止直後に油槽中層部から実施することが望ましく、ドレン弁以外を選択することができない場合は、主機運転中または停止直後に実施することに加えて、採油直前の廃油の量を今回の～倍程度を目安にされることを推奨します。
報告№109-09050 報告№109-09050 | 分析№109-000537 分析№109-000537 | 109-000537 | 今回の採油は、対象設備停止中にドレンプラグから実施しているため、別紙油中粒子の沈降の影響に示すように、沈降の影響を受けて分析データが高濃度に出る可能性があります。今回の分析は、以上のことを踏まえて結果を検討します。分析の結果、摩耗粒子診断で異常摩耗の早期発見パラメータであるIs値がの乗と高く、潤滑状態が厳しい状態にあることが分かりました。厳しい潤滑状態が発生した原因は、発生した摩耗粒子等の異物が、油膜に入り込み異物の角の切削作用で切削摩耗が発生したためと思われます。摩耗形態の中で特に切削摩耗は、異物がない状態に比較して、摩耗進行速度が速く注意が必要です。転がり軸受で切削摩耗が発生した場合、切削摩耗により生じた軌道面の損傷が起点となって転がり軸受の寿命となるフレーキングに進展し、寿命が分の程度に低下することも知られています。フリクションポリマは、タービン油が軸受摺動面で高圧下に押し込められ、高圧状態になると同時に、圧縮熱も発生して高温状態にもなり、その結果、潤滑油が重合して発生することが知られています。そのため、高温高圧状態の解消がなされなければ、潤滑油は劣化する場合があります。切削摩耗発生の原因となる混入異物が残留している場合、この異物により切削摩耗が継続して発生する可能性があります。また、仮に更油が実施されていたとしても、更油だけでは異物を完全に排除できない可能性もありますので、念のため運転再開後に再分析を実施し、摩耗の発生状況を確認することを推奨します。尚、本設備の場合、ポンプの回転数から、理論的な分析周期をもとめ、この周期で採油を実施することで、仮に油が入れ替わっても分析結果から潤滑状態の傾向を確認することが可能となります。ポンプの回転数をお知らせください。特性低下全ての項目が良好の範囲にあったことから、特性低下は認められず良好と判断します。粘度は良好と判断します。粘度はmm/sと新油値.mm/sに比較して、粘度変化率は-％で、当社推奨の管理限界値である±％以内にあり、良好と判断します。全酸価は良好と判断します。全酸価は.mgKOH/gと新油値.mgKOH/g以下であることから、良好と判断します。酸化安定度の結果、良好と判断します。酸化安定度はminと当社推奨の管理限界値のmin以上であり、良好と判断します。汚染は良好と判断します。水分は良好と判断します。水分はppmと当社推奨の管理限界値の以下であり、良好と判断します。摩耗発生している摩耗形態は切削摩耗であることが分かりました。摩耗形態は切削摩耗が発生していることが分かりました。異常摩耗の早期発見パラメータであるIs値がの乗と高く、油中の摩耗粒子は、異物の噛み込みにより発生する切削粒子、局部的に高圧・高温となる場合に発生するフリクションポリマがやや多く観察されました。このことから、潤滑部で発生している摩耗形態は切削摩耗であることが分かりました。
報告№109-09010 報告№109-09010 | 分析№109-000331 分析№109-000332 | 109-000332 | 機器の潤滑状態および定期試験を実施し、前回データと照合した結果、油中摩耗粒子に変化がないことが確認されています。油中の粒子濃度は、油膜破断による発生や、油槽内などでの沈降が均衡したところで一定、いわゆる平衡状態になりますが、このバランスが崩れると増加する場合と減少する場合とに分かれます。増加した場合は、発生と減少の均衡が崩れ、摩耗の発生や外部混入が始まったことを示し、またこれとは反対に、減少した場合は発生量が減少しているか、或いは、減少量が大きくなっていることを示し、特に減少は、汚染状態や潤滑状態が良好であることを示唆しています。本設備では、油中の粒子が減少する要因となるフィルタ類は設置されておらず、濾過による減少は考えられませんので、油中の摩耗粒子に変化がなかったのは、摩耗粒子がほとんど発生しなかったためと考えられます。以上のことから、本設備は摩耗の進行がなく、潤滑状態は安定した状態にあったものと判断します。これらのことは、前回に比較して、計数汚染度は等級に変化はなく、SOAP／D-SOAPの鉄濃度に変化がないこと異常摩耗の早期発見パラメータであるフェログラフィーのIs値がのマイナス乗と良好の範囲にあること以上のことから判断しています。潤滑油の基本特性潤滑油の基本特性は、良好の範囲にあることから、本試料油は継続使用可能と判断します。
報告№101-0048 | 分析№101-00448 | 101-00448 | 分析の結果、全てのデータが良好であることから、この油は継続使用可能であり、潤滑状態も正常と判断する。尚、全酸価が.mgKOH/gと前回の.mgKOH/gに比較して、このヶ月間で.mgKOH/g上昇しましたが、IRの結果、油劣化の兆候を示すカルボン酸が確認されていないことから、この油は、継続使用可能と判断します。全酸価の上昇原因は、新油の補充の可能性がありますので、一度、補充している新油を分析されることを推奨します。
|  | 112-001535 | ポンプ軸受とグリースは、継続使用可能な状態であるため、分解点検の必要はないと判断します。但し、今後も摩耗の進行を傾向監視するため、以下の対策を推奨します。定期的な分析定期的な分析を実施することにより、データの変化から異常の兆候を早期に発見することが可能となります。今後懸念される摩耗の進行を監視するため、定期的に分析を実施することを推奨します。新グリースとの比較による評価グリースの物理的性状を示すちょう度、滴点、酸価のデータは新グリースデータを基準として評価しています。今回はグリース名が不明であったため判断できませんでしたが、今後評価する場合は、使用している新グリースを同時に分析することをご検討下さい。はフェログラフィーおよびSOAP-Tの結果から総合的に判断した結果、傾向管理が必要な状態にあると考えられます。フェログラフィー【定性分析：摩耗粒子および摩耗形態観察】分析結果から比較的多く観察された粒子は、以下の通りでした。正常な摩耗粒子・潤滑状態が正常なマイルド摩耗により発生。Iカップリング発光分光分析【SOAP-T】検出された金属元素から発生箇所を推定すると、以下の通りでした。鉄、鉛、銅、アンチモン、錫・軸受等リン、亜鉛、カルシウム、バリウム、ナトリウム・添加剤、増ちょう剤、外部混入異物グリースの物理的性状新グリースとの比較による評価が必要です。ちょう度ちょう度はでした。グリース名が不明なため判定することが出来ませんでした。滴点滴点はでした。グリース名が不明なため判定することが出来ませんでした。酸価はmgKOH/gでした。IRで油劣化の兆候を示すカルボン酸の吸収が確認されていないことから、良好と判断します。水分グリースの水分濃度は一般的に.～％が適正であり、本試料の水分はppmであることから、良好の範囲にあると判断します。IRIRチャートの結果、油劣化の兆候を示すカルボン酸の吸収が確認されていないことから、良好と判断します。
報告№105-6050 報告№107-0445 | 分析№105-01529 分析№107-02568 | 107-02568 | 分析の結果、異常摩耗の早期発見パラメータであるフェログラフィーのIs値がの乗と高く、摩耗粒子の形態観察で異物の噛み込みにより発生する切削粒子、外部から混入したと思われる鉄錆が多く観察されたことから、摩耗形態は切削摩耗であることが確認されました。切削摩耗は、異物が混入していない状態に比較して摩耗進行速度が速く注意が必要です。今後異物の噛み込みによる傷が起点となって、転がり軸受の寿命の指標となるフレーキングに進展することが懸念されるため、ヶ月以内に再度分析を実施し、摩耗の進行状況を確認することを推奨します。これらのことは、異常摩耗の早期発見パラメータであるフェログラフィーのIs値がの乗と高く、摩耗粒子形態観察の結果、異物の噛み込みにより発生する切削粒子、外部から混入したと思われる鉄錆がやや多く観察されたことSOAP／D－SOAPの結果、鉄が検出されたこと以上のことから判断しました。
報告№109-09136 報告№114-00213 | 分析№109-001160 分析№114-000685 | 114-000685 | 分析の結果、計数汚染度がNAS級と当社推奨の管理限界値に到達しています。今後、油中の汚染物が軸受摺動面に噛み込み摩耗が進行することが懸念されます。また、IRの結果でIRチャートに示すように新油のスペクトルと一致しない箇所が確認されています。異種油の混入、または油名の誤りなどが考えられます。軸受は継続使用可能と判断します。但し、軸受メタルの摩耗が確認されているため、以下の対策を推奨します。更油および油槽内の清掃油中の汚染度が高いことから、汚染物が軸受摺動面に噛み込み摩耗が進行することが懸念されるため、油量が少ないことから更油を推奨します。尚、更油をする際には、油槽内を清掃し、更油する新油もNAS級程度の清浄な潤滑油を更油することを推奨します。異種油の混入および油名の確認分析データから新油と一致しないデータが確認されたことから、異種油の混入または油名が違っている可能性があります。油は設備の条件にあった適正な性能のものを使用することが重要であるため、異種油の混入の有無、油名を再確認することを推奨します。定期的な分析および分析周期の検討定期的な潤滑油分析によるトライボ診断を実施することにより、分析データの変化から異常の兆候を早期に発見することが可能となります。別紙金属摩耗粉の平衡速度から計算する採油周期に示すように、計算では運転時間が時間で平衡濃度に到達すると思われます。そのため、本設備は時間経過すれば、いつでも採油可能ですので、この時間を目安に次回の採油時期を検討することを推奨します。次回の結果で摩耗状態が良好と確認されれば、分析周期を定期分析の周期にもどし、異常な摩耗状態と確認できた場合には分析周期をさらに短縮して、傾向管理していくことを併せて推奨します。軸受メタルの情報提供今後軸受メタルの摩耗が進行した場合、摩耗程度を評価する必要がありますので、次回分析時には、メタルサイズ、油入れ替え後の稼働時間ならびに直近のメタル交換からの稼働時間をお知らせください。分析結果異常摩耗の早期発見のパラメータであるIs値はレベルとやや高い値です。また、潤滑部の摩耗が認められたため、定期的に潤滑油分析を実施し、摩耗推移を監視することが有用と考えます。フェログラフィーで観察された代表的な粒子は、以下の通りです。発生粒子 発生メカニズム 正常な摩耗粒子 潤滑状態が正常な場合に定常摩耗により発生する ホワイトメタル 軸受メタル摺動面の油膜切れで主軸との接触により発生する SOAPの結果、軸受メタルの成分である錫がppmと比較的高く、オイルリグの成分である銅がppm検出され、さらに鉄、鉛、アンチモンが検出されていることから、主軸および軸受メタル、オイルリングの摩耗が発生していると推定されます。今後、軸受メタルの摩耗が進行した場合、油膜が形成されにくくなり、最終的には焼損する場合もあるため、注意が必要です。また、オイルリングと主軸間、またはオイルリングと軸受台金側面との間で摩耗が発生している場合、オイルリングと主軸の間で摩擦が低下したり、台金との摩擦が増大するなどの影響でオイルリングが円滑に回転し難い状況が発生します。その結果、潤滑油のかき揚げ量が減少し、軸受摺動面で油膜切れを引き起こす可能性があります。計数汚染度はNAS級と当社推奨の管理限界値に到達しています。フィルタグラムで金属片、鉄錆、砂等が観察されていることから、汚染度が高い要因は、摩耗と外部混入異物や水分の影響と思われます。粘度、水分、酸価の各データは良好と判断します。IRIRの結果、IRチャートに示すように新油のIRスペクトルと一致しない箇所が確認されています。異種油の混入、または油名の誤りなどが考えられます。
報告№104-0124 報告№104-0124 | 分析№104-00956 分析№104-00956 | 104-00956_ミルA減速機_チェック済み | 計数汚染度はNAS級と当社推奨の管理基準値内にあり良好でした。一方、重量汚染度はmg/mlと高い値を示していました。機器の潤滑状態ミル減速機は継続使用可能な状態にありますが、ギヤ歯面に若干の摩耗の進行が確認されました。バックラッシ増加分は、バックラッシ上限から減速機組付け時の初期値を差し引いた値がバックラッシ増加の許容限界となります。当社がこれまで経験した石炭火力のミル減速機におけるバックラッシの許容範囲は、一般に、μm程度が上限値であり、また、初期のバックラッシは、約μm前後であることを経験しています。この例を参考に歯面の減肉に関し、トライボ診断から求めた限界稼働時間を検討しました。前述したように、今回のバックラッシ上限値をμmと仮定し、また、初期のバックラッシをμmとした場合、許容増加分はμmとなります。これを基に、今回得られた単位稼働時間あたりのバックラッシの増加分×-μm／hから限界稼働時間を計算したところ、万時間使用可能となりました。ギヤ歯面の摩耗形態は、一般に疲労摩耗であり、図aのような挙動を示します。本サンプルのギヤ歯面の摩耗は、図aに示す安定期の中にあると考えられますので、ほとんど摩耗の進行はなく、そのため、限界稼働時間が長期間使用可能になったと思われました。疲労摩耗は、図aに示す劣化進行期を迎えると加速的に摩耗が進行します。トライボ診断で限界稼働時間を予測するには、定期的な分析により劣化進行期の入口を確認し、これを認識した時点で摩耗の進行速度を求める管理方法が望ましいと思われます。したがって、現段階で確認したい情報として、前回点検時に測定したバックラッシ設計上のバックラッシ許容範囲が必要です。今後は、これらの情報に加え、バックラッシ増加が限界許容値の分の程度になったことが確認されるまで、当面は年に度の周期で分析を実施し、バックラッシ増加が限界許容値の分の程度になったことが確認できた時点から、分析周期を～ヶ月周期に変更し、管理されることを推奨します。分解点検の必要性減速機の構造から、最も負荷が大きく、摩耗が進行しやすい箇所はスパイラルベベルギヤとスパイラルベベルピニオンと推定されますが、ここでバックラッシの増加分を下表aに示します。前述のバックラッシの上限値μmに比較して十分に小さく、このことから継続使用可能な状態にあり、分解点検の必要はないと判断します。EMBEDExcel.Sheet.ギヤ歯面の摩耗状況減速機の構造から、最も負荷が大きく、摩耗が進行しやすい箇所はスパイラルベベルギヤとスパイラルベベルピニオンと推定されます。このSBGとSBPが接触する歯面におけるピッチ線上の摩耗量を分析結果から定量的に評価しました。ここでは、ご提供いただいた第段ベベルギヤのモジュール、ピッチ円径、歯幅、歯数のSBG、SBPの各寸法を用い、噛み合い面の接触摩耗面積を分のと仮定して、この部分が摩耗した場合のバックラッシの増加分を分析結果から推定しました。 ・ 計算に用いた各パラメータは以下の通りです。 計算の結果、バックラッシの増加分は、下表bの通りでした。EMBEDExcel.Sheet.
報告№105-6050 報告№105-6051 | 分析№105-01529 分析№105-01625 | 105-01625 | 精点Aを実施した結果、摩耗粒子形態観察で外部から混入した鉄錆・砂が観察されました。混入による影響は直ちにないものの、今後、これらの異物が軸受摺動面に噛み込み摩耗が進行することが懸念されるため、ヶ月以内に精点Bを実施し、汚染状況及び摩耗の進行状況を確認されることを推奨します。これらのことは、異常摩耗の早期発見パラメータであるフェログラフィーのIs値がと良好の範囲にあるものの、摩耗粒子形態観察の結果、外部から混入した鉄錆・砂が観察されたこと以上のことから判断しました。
報告№102-0111 報告№102-0111 | 分析№102-00858 分析№102-00858 | 102-00858 | 分析の結果、を示す粘度、水分、全酸価、IR、RBOTの各データは当社推奨の管理目安内にあり、この油は継続使用可能と判断します。一方、本試料油は、μmサイズのフィルタが設置されており、フィルタにより油中の粒子が除去されています。したがって、このフィルタの濾過による減少率を考慮して潤滑状態を解析する必要があります。解析を行うための基本的な理論は、別添資料潤滑油中摩耗粒子の平衡濃度の計算に示す摩耗粒子が平衡濃度に到達することを基に解析を進めます。フィルタによる油中の摩耗粒子の減少率はフィルタの入口と出口の汚染度を評価し、その結果から求めますが、今回はフィルタの出口から採取した試料がありませんので、減少率を濾過能力が良好とされる一般的な減少率.として解析を進めます。減少率はフィルタの吐出量と総油量との比から換算します。本機のフィルタの吐出量は毎時L、設備油量はLですので減少率は.となります。フィルタにより時間で.％の粒子が減少するとした場合、油がパスして増加する粒子数は、今回計数汚染度の～μmレンジですと個/mlの.％の個/mlとなります。更に、この発生粒子数から平衡濃度を計算します。平衡濃度は下式により求めます。平衡濃度＝発生粒子数／減少率・式フィルタが設置されていない場合の減少率を.とすると平衡濃度は個/mlとなります。このことから分かるように、本試料油中の汚染度は、フィルタが設置されていることでNAS級と清浄になっていますが、フィルタがないと仮定した場合、計算により求めたように～μmレンジの汚染度はNAS級の汚染状態になる可能性を示唆するものととらえる事が出来ます。他のレンジを同様に計算すると以下のようになり、NAS級となります。～～～～以上等級級以上のことから、フィルタの影響で汚染状態は清浄になってはいるものの、実際は若干メタルコンタクトが発生していると思われます。尚、傾向を見るため、制御油タンクから採油すると同時にフィルタ出口から採油を実施し、分析結果から減少率を導き、その減少率を上記方法によりフィルタがない場合の粒子数を求め、その粒子数の変化により金属接触が進行しているか落ち着いてきているのかを確認されることを推奨します。
報告№102-5001 報告№102-5001 | 分析№102-01556 分析№102-01556 | 102-01556 | 分析の結果、ローラベアリングは、フレッティングの影響でややピッチングが発生している箇所があるものの、継続使用可能な状況にあると判断します。判断根拠は、異常摩耗の早期発見パラメータであるフェログラフィーのIs値がの乗と良好の範囲にあり、且つ、ベアリングの寿命を示す大型のフレーキング見られなかったことです。但し、フレッティングによりベアリング軌道面に微細な損傷が発生していますので、この損傷が起点となってフレーキングが進展することが懸念されるため、再度分析を実施し、摩耗の進行状況を確認されることを推奨します。次回採油時期を回転数をrpmと仮定して計算した結果、運転時間時間後経過した時点となりました。この時間を参考に採油されることを推奨します。この推奨時間は、仮定の回転数で計算しました。採油周期は回転数により決定しますので、実際の回転数をお知らせ下さい。お知らせいただければ、再計算致します。は良好と判断します。粘度は良好と判断します。粘度はmm/sと新油値mm/sに比較して、粘度変化率は+％で、当社推奨の管理目安である±％以内にあり、良好と判断します。水分が当社推奨の管理目安を超え、多く含まれていました。水分はと当社推奨の管理目安のを超えており、発錆予防のため、更油を計画されることを推奨します。全酸価は良好と判断します。全酸価は.mgKOH/gと新油値.mgKOH/g以内にあり、良好と判断します。IRの結果、良好と判断します。IRの結果、IRチャートに示すように油のスラッジであるカルボン酸の特徴吸収帯にピークが確認されていないことから、油は劣化していないと判断します。RBOTは良好と判断します。RBOTはminと新油値minの%以上あることから、継続使用可能と判断します。は、重量汚染度が悪く、スラッジの発生が確認されました。計数汚染度は良好と判断します。計数汚染度はNAS級と当社推奨の管理目安のNAS級以内にありました。重量汚染度は当社推奨の管理目安を超えていました。重量汚染度はmg/mlと当社推奨の管理目安のmg/mlを超えていました。これはD－SOAPで油の添加剤成分であるリンが検出されていることから、油の添加剤成分が析出してスラッジとなったためと考えられました。機器の潤滑状態ローラベアリングは、フレッティングの影響でややピッチングが発生している箇所があるものの、継続使用可能な状況にあると判断します。SOAPの結果は良好です。SOAPの結果、摩耗により発生した鉄がppm検出されました。一方、油の添加剤成分であるリンがppm検出されました。D－SOAPの結果は良好です。D－SOAPの結果、摩耗により発生した鉄がppm、ベアリング保持器の摩耗により発生したと思われる銅がppm検出されました。フェログラフィーの結果は良好です。異常摩耗の早期発見パラメータであるIs値がの乗と良好の範囲にあり、且つ、ベアリングの寿命を示す大型のフレーキング見られなかったことから、潤滑状態は良好と判断します。但し、フレッティングによりベアリング軌道面に微細な損傷が発生していますので、この損傷が起点となってフレーキングが進展することが懸念されるため、再度分析を実施し、摩耗の進行状況を確認されることを推奨します。
報告№109-09136 報告№112-00459 | 分析№109-001160 分析№112-001936 | 112-001936 | 濾過前の試料油を分析した結果、摩耗粒子の形態観察で前回に比較して反応生成物と思われる粒子状物質が比較的多く観察されました。反応生成物反応生成物は、異種油が混入した場合に添加剤の反応によって発生することがあります。粘度および酸価に大きな変化は見られないことから、異種油の混入は確認されませんでした。仮設タンク等で濾過を実施している場合、仮設タンク内に残留していた油と反応して発生することも考えられます。今後、バルブ類の動作障害やフィルタおよびストレーナの目詰まりが発生することが懸念されます。これらの障害発生に対する弊害を勘案の上、可能であれば濾過を推奨します。
報告№109-09249 報告№111-00170 | 分析№109-001747 分析№111-000921 | 111-000921_date110920 | 潤滑油および軸受は継続使用可能な状態であると判断します。油中の汚染度が高く、汚染物が軸受軌道面に噛み込み摩耗が進行することが懸念されるため、濾過または更油を推奨します。フェログラフィー異常摩耗の早期発見パラメータとして摩耗粒子を定量化して評価するフェログラフィーのIs値は、潤滑状態が厳しいの乗でした。摩耗粒子の形態で比較的多く観察された粒子は、潤滑状態が正常な場合に発生する摩耗粒子、金属潤滑部が局部的に油膜切れを起して発生するシビア粒子、金属接触が厳しく、且つ、摩擦熱が高い場合に発生する黒錆でした。これらの摩耗粒子が観察された場合、潤滑部で発生している摩耗形態は、正常なマイルド摩耗と潤滑状態がやや厳しい凝着摩耗が発生していることが分かります。Iカップリング発光分光分析供試のタービン油を分析した結果、検出された金属は油中金属元素の結果表に示すように、鉄、亜鉛、カルシウム、バリウム、ケイ素、ナトリウム、マグネシウムでした。これら検出された金属元素から発生箇所を推定すると、鉄・軸受等亜鉛、カルシウム、バリウム、ケイ素、ナトリウム、マグネシウム・外部混入異物であると思われます。このうち、機械部品が摩耗したと思われる元素はのグループです。汚染粒子数は当社推奨の管理限界値に到達していました。フィルタ表面の異物観察で金属片、鉄錆、砂等が観察されたことから、汚染度が高い要因は、摩耗と外部混入異物の影響と思われます。粘度、酸価、酸化安定度、有機物・有機化合物の各データは良好でした。分析結果特性低下特性低下に係るパラメータの分析結果は良好と判断します。粘度粘度はmm/sと新油値mm/sに対する粘度変化率は+.％で、当社推奨の管理限界値である±％以内にあり、良好と判断します。全酸価添加タービン油の全酸価は、油メーカによって初期値が違うため統一した管理基準を設定するのが困難であることから、当社では管理限界値を設定しておらず、新油分析値との比較及び他の分析項目の結果より全酸価の状態判断を行います。その結果、全酸価はと新油値.mgKOH/gに比較して若干高くなっていますが、IRチャートに示すように劣化の兆候として現れるカルボン酸などの有機物・有機化合物の発生が確認されていないことから、良好と判断します。酸化安定度酸化安定度はminであり、当社推奨の管理限界値のmin以上であることから良好と判断します。有機物・有機化合物有機物・有機化合物は、IRチャートによる新油分析値との比較の結果、cm-付近に劣化の兆候を示すカルボン酸の吸収が確認されていないことから、良好と判断します。色相はL.であり、新油値のL.に比較して変化はないことから、良好と判断します。汚染に係るパラメータの分析結果は、汚染粒子数は当社推奨の管理限界値に到達していました。水分はppmであり、当社推奨の管理限界値の以下であることから良好と判断します。汚染粒子数はNAS級であり、当社推奨の管理限界値のNAS級に到達していました。汚染度物重量はmg/mlであり、当社推奨の管理限界値のmg/ml以内であることから良好と判断します。摩耗フェログラフィーによる摩耗粒子の観察の結果、潤滑状態が正常な場合に発生する摩耗粒子、金属潤滑部が局部的に油膜切れを起して発生するシビア粒子、金属接触が厳しく、且つ、摩擦熱が高い場合に発生する黒錆が比較的多く観察されました。異常摩耗の早期発見パラメータであるフェログラフィーのIs値がの乗と高く、摩耗粒子の形態観察の結果、潤滑状態が正常な場合に発生する摩耗粒子、金属潤滑部が局部的に油膜切れを起して発生するシビア粒子、金属接触が厳しく、且つ、摩擦熱が高い場合に発生する黒錆が比較的多く観察されました。金属濃度SOAP法により金属濃度を測定した結果、潤滑箇所で発生する金属接触によって検出される鉄がppm、外部から混入したと思われるケイ素がppm検出されましたが僅かであり良好と判断します。金属濃度酸溶解法により金属濃度を測定した結果、潤滑箇所で発生する金属接触によって検出される鉄がppm、外部から混入したと思われる亜鉛、カルシウム、バリウム、ナトリウムが共に、マグネシウムが検出されましたが僅かであり良好と判断します。
報告№109-09136 報告№110-00232 | 分析№109-001160 分析№110-000875 | 110-000875 | 、汚染度、潤滑状態は良好でした。潤滑油および軸受は継続使用可能な状態にあると判断します。今後は、本データを初期値として管理されることを推奨します。
報告№107-4545 報告№109-09147 | 分析№107-02185 分析№109-001241 | 109-001241 | トライボ診断の結果、全てのデータが良好であることから、この油は継続使用可能と判断します。は良好と判断します。粘度は良好。粘度は.mm/sと新油値mm/sに比較して、粘度変化率は-.％で、当社推奨の管理限界値である±％以内にあり、良好と判断します。粘度はmm/sとなっています。粘度はmm/sとなっています。粘度指数はとなっています。粘度指数はとなっています。水分は良好。水分は.ppmと当社推奨の管理限界値の以下であり、良好と判断します。全酸価は良好。全酸価は.mgKOH/gと新油値.mgKOH/gに比較して高いものの、IRの結果で油劣化の兆候を示すカルボン酸の吸収が確認されていないことから、良好と判断します。
報告№104-0378 報告№105-4520 | 分析№104-02669 分析№105-00696 | 105-00696 | 回目の初期試験を実施した結果、摩耗粒子形態観察で、μmサイズのシビア粒子が観察されました。観察されたシビア粒子は、視野に個と少ないため現状の潤滑状態は正常と判断しますが、シビア粒子は金属接触を伴う混合潤滑で発生するため、今後も監視が必要です。混合潤滑状態が進行することも懸念されるため、ヶ月後を目安に精点Bを実施し、汚染状況及び摩耗の進行状況を確認されることを推奨します。これらのことは、異常摩耗の早期発見パラメータであるフェログラフィーのIs値が.と良好の範囲にあるものの、摩耗粒子形態観察の結果、金属接触が厳しい場合に発生するμmサイズのシビア粒子が観察されたこと以上のことから判断しました。
報告№109-09136 報告№110-00432 | 分析№109-001160 分析№110-001957 | 110-001957 | 、汚染度、潤滑状態は良好でした。潤滑油および軸受は継続使用可能な状態にあると判断します。今後は、本データを初期値として管理されることを推奨します。
報告№109-09136 報告№111-00039 | 分析№109-001160 分析№111-000095 | 111-000095_date110530 | Iカップリング発光分光分析供試の作動油を分析した結果、検出された金属元素は、SOAPの結果表に示すように、鉄、鉛、銅、錫、リン、亜鉛、カルシウム、ナトリウムが検出されました。これらの検出された金属元素から発生箇所を推定すると鉄、鉛、銅、錫・シリンダ・ポンプ内部等リン・オイル添加剤亜鉛、カルシウム、ナトリウム・外部混入異物であると思われます。このうち、機械部品が摩耗したと思われる元素はのグループです。フェログラフィー異常摩耗の早期発見パラメータとして摩耗粒子を定量化して評価するフェログラフィーのIs値は、潤滑状態が厳しいの乗でした。摩耗粒子の形態で比較的多く観察された粒子は、潤滑状態が正常な場合に発生する摩耗粒子、局部的に高圧・高温となる場合に発生するフリクションポリマでした。このような摩耗粒子が観察された場合には、潤滑部では正常なマイルド摩耗が発生し、そして局部的ではあるものの高圧・高温の箇所が発生していることも分かります。フリクションポリマは、潤滑油が摺動面に押し込められ高圧状態になると同時に、圧縮熱により高温状態になった結果、基油自身が重合反応を起こし生成することが知られています。そのため、高圧高温状態の解消がなされなければ、潤滑油の劣化が進行し、粘度上昇に因る潤滑異常に進展する場合があります。計数汚染度、重量汚染度は共に当社推奨の管理限界値を超えていました。フィルタ表面の異物観察で鉄錆、砂等が観察されたことから、汚染度が高い要因は、摩耗と外部混入異物の影響と思われます。粘度、水分、酸価、IRの各データは良好でした。分析の結果、対象潤滑油は油中の汚染度が高いことから、今後、使用時にバルブ類の動作障害やフィルタおよびストレーナの目詰まりが発生することが懸念されます。これを予防するため、至急濾過を推奨します。濾過により、継続使用は可能になると判断します。尚、を示す粘度、全酸価のデータは新油データを基準として評価しています。今後評価する場合は、充填用の新油を同時に分析することをご検討下さい。本試料油は、機器停止中にドレンから採油されています。機器が停止している状態では、別紙油粒子の沈降の影響に示すように油槽内で撹拌がなくなり固形物が沈降するため、油中汚染度は高くなると推定されます。今後の採油は、極力運転中もしくは停止直後の油槽中層部から実施されることを推奨します。
報告№109-09375 報告№109-09375 | 分析№109-002511 分析№109-002511 | 109-002511 | 分析の結果、摩耗の安定が確認され、潤滑状態は正常と判断します。これらのことは、前回に比較して、計数汚染度はランク増加したものの良好の範囲にあることSOAP／D-SOAPの鉄濃度に変化がないこと異常摩耗の早期発見パラメータであるフェログラフィーのIs値がのマイナス乗と良好の範囲にあること以上のことから判断しています。は良好と判断します。計数汚染度計数汚染度はNAS級と当社推奨の管理限界値のNAS級以内にあり、良好と判断します。重量汚染度は.mg/mlと当社推奨の管理限界値のmg/ml以内にあり、良好と判断します。機器の潤滑状態機器の潤滑状態は正常と判断します。SOAPSOAPの結果、摩耗により発生する鉄が検出されていないことから、良好と判断します。D－SOAPD－SOAPの結果、摩耗により発生する鉄が検出されていないことから、良好と判断します。フェログラフィー異常摩耗の早期発見パラメータであるフェログラフィーのIs値がのマイナス乗と良好の範囲にあることから、潤滑状態は正常と判断します。
報告№109-09136 報告№110-00473 | 分析№109-001160 分析№110-002128 | 110-002128 | 異常摩耗の早期発見パラメータであるフェログラフィーのIs値はのマイナス乗と良好でした。汚染度計数汚染度、重量汚染度は共に良好でした。IRの結果、IRチャートに示すように油劣化の兆候を示すカルボン酸の吸収が確認されました。油が劣化していると思われます。また、RBOTの結果、年月日に更油を実施しており、ヶ月間で新油値minから今回minにmin減少していました。この減少傾向から限界値到達時期を計算した結果、図および表に示すように限界値到達時期は年月と推定されました。軸受は継続使用可能な状態にあるものの、潤滑油の劣化が進行することが懸念されるため、以下の対策が必要です。今後、油中の酸成分により金属表面が腐食して発生する腐食摩耗が発生することが懸念されるため、更油を推奨します。
報告№104-0133 報告№104-0133 | 分析№104-01007 分析№104-01007 | 104-01007 | は良好と判断します。粘度は良好と判断します。粘度はmm/sと新油値mm/sに比較して、粘度変化率は.％で、当社推奨の管理目安である±％以内にあり、良好と判断します。水分は良好と判断します。水分はppmと当社推奨の管理目安の以下であり、良好と判断します。全酸価は良好と判断します。全酸価は.mgKOH/gと新油値.mgKOH/gに比較して、変化はなく、良好と判断します。IRの結果、良好と判断します。IRの結果、カルボン酸の吸収は確認されていないことから、良好と判断します。は良好と判断します。計数汚染度は良好と判断します。計数汚染度はNAS級と当社推奨の管理限界値のNAS級以内にあり、良好と判断します。重量汚染度は良好と判断します。重量汚染度は.mg/mlと当社推奨の管理限界値mg/ml以下であり、良好と判断します。機器の潤滑状態スクリューポンプで発生したと思われる摩耗粒子が観察されました。今後、更に摩耗が進行することが懸念されるため、～ヶ月以内に再度分析を実施し、汚染状況及び摩耗の進行状況を確認されることを推奨します。SOAPの結果は良好です。SOAPの結果、油の添加剤成分であるリンがppm、バリウムがppm検出されました。D－SOAPの結果は良好です。D－SOAPの結果、外部から混入したナトリウムが検出されました。フェログラフィーの結果、スクリューポンプで摩耗が発生していることが考えられました。異常摩耗の早期発見パラメータであるフェログラフィーのIs値が、-.と低く、摩耗粒子形態観察で、金属表面の微小突起、異物の噛み込みにより発生した切削粒子、摩擦熱が高い場合に発生する黒錆・球状粒子、そして、微振動で発生するフレッティング粒子が観察されました。切削粒子や黒錆、球状粒子が観察されたのは、スクリューポンプの噛み合わせ部で油膜が薄くなるなどの原因があり、これによりポンプ噛み合わせ部で局部的に厳しい金属接触が発生したものと推定されます。金属接触による切削粒子、球状粒子、黒錆などの摩耗粒子は、粒径がμm前後と非常に微小なサイズであることから接触部はスクリューポンプ噛み合わせ部の表層面で発生していると考えられます。また、これに加え微振動で発生するμm程度のフレッティング粒子も観察されていることから、ポンプにはμm程度の振幅で微振動が発生していることもわかります。一般に、微振動を伴う回転体は、油膜が薄くなりやすい状態が生じやすいため、ポンプの振動値を測定するなどして発生源を特定し、振動の抑制を行う必要があると考えます。尚、振動に伴う潤滑状態の厳しさで、今後、更に摩耗が進行することも考えられるため、～ヶ月以内の再分析により汚染状況及び摩耗の進行状況を確認されることを推奨します。
報告№102-0347 報告№102-0347 | 分析№102-03373 分析№102-03373 | 102-03373 | は良好と判断します。粘度は良好と判断します。粘度はmm/sと新油値mm/sに比較して、粘度変化率は.％で、当社推奨の管理目安である±％以内にあり、良好と判断します。水分は良好と判断します。水分はppmと当社推奨の管理目安の以下であり、良好と判断します。全酸価は良好と判断します。全酸価は.mgKOH/gと新油値.mgKOH/gに比較して、変化はなく、良好と判断します。IRの結果、良好と判断します。IRの結果、良好と判断します。軸受の摩耗予防のため、早急に濾過を実施する必要があります。計数汚染度はNAS級と当社推奨の管理限界値に到達しており、早急に濾過が必要と判断します。計数汚染度はNAS級と当社推奨の管理限界値のNAS級に到達しており、今後これらの汚染粒子が軸受摺動面に噛み込み摩耗が進行する場合があるため、摩耗進行の予防処置として早急に濾過を実施されることを推奨します。重量汚染度は良好と判断します。重量汚染度はmg/mlと当社推奨の管理目安のmg/ml以下であり、良好と判断します。機器の潤滑状態軸受メタルの摩耗が確認されました。今後、更に摩耗が進行する場合があるため、ヵ月以内に再度分析を実施し、摩耗の進行状況を確認されることを推奨します。又、提供して頂いた資料には軸受メタルのサイズが記載されていないため、メタルの摩耗体積を計算することが出来ませんでしたので、今回は、メタル表面積を仮定して計算しました。尚、正確に計算するためにも、是非、実寸のわかる資料提供を再度お願いいたします。D－SOAPで検出された錫濃度から、軸受メタルの摩耗量を求めると以下のとおりとなります。 ・式 .cmとなる。したがって、下図のような体積をもつ金属片が摩耗したと考えることができます。この体積.cmを軸受メタルの摩耗面積で割ると平均的な摩耗深さとなります。この摩耗面積は当社の経験によれば、スラストメタル面積の約分の程度となることが確認されています。但し、ご提供いただいた資料の情報からは表面積を計算することは出来ませんので、軸受サイズをcm×cmと仮定するとメタルの表面積はcmとなり、この面積の分のはcmとなります。今回の摩耗体積.cmとcmから平均的な摩耗深さを求めると.μmとなり、下メタルの表面粗さをRmaxμmとすると左図bの部分の表面粗さ部分が、摩耗により減ったと考えられます。このメタル面積を仮定した計算によると軸受メタルは、既に鏡面状態になっていることになります。尚、軸受メタルの摩耗深さを計算するには、軸受パッドの面積が必要となりますので、軸受寸法が記載されている図面等の資料をご提供下さい。
報告№109-09166 報告№112-00360 |  | 112-001412_1413 | の評価前回同様にを示す粘度、水分、酸価、RBOT、IRの各データは当社推奨の管理限界値内にあることから、継続使用可能と判断します。濾過効率の確認表に示す通り濾過効率は～％と比較的低いものの、清浄機出口サンプリング弁から採取した試料油の汚染度がNAS級と清浄な状態を保持できていることから、濾過精度は確保できていると判断します。機器の潤滑状態油清浄機がなかったとした場合、NAS級の汚染された状態になることが推定されますが、異常と判断する摩耗粒子等は観察されていないことから、摩耗は安定していると判断します。前回同様にを示す粘度、水分、酸価、RBOT、IRの各データは良好でした。油清浄機の濾過効率による油汚染度管理に関する考察油清浄機の濾過効率の指標であるβ値を確認するため、油清浄機の入口側と出口側の配管より採油を実施し、計数汚染度を実施しました。その結果を下表に示します。 ・ここで、 EMBEDExcel.Sheet.式および表に示す通り、その結果、～μmレンジが%～μmレンジが%であり、出口側の汚染度もNAS級と清浄な状態を保持できていることから、濾過精度は確保できていると判断できます。機器の摩耗油清浄機が設置されていることでNAS級と清浄になっています。油清浄機がないと仮定した場合、表に示すように計算により求めた～μmレンジの汚染度はNAS級の汚染状態になる可能性を示唆するものととらえる事が出来ます。他のレンジを同様に計算すると以下のようになり、NAS級となります。EMBEDExcel.Sheet.この換算値を前回の油清浄機入口の換算値と比較した結果、～μmサイズの粒子は減少傾向にあることから、摩耗は安定していると判断します。
|  | 113-002942_date140331 | 対象設備は継続使用可能な状態にあると判断します。但し、今後の摩耗推移を確認するためにも傾向監視を継続することが有効です。また、潤滑油は粘度および水分が高いことから、以下の対策を推奨します。更油或いは部分更油粘度が上昇した場合、粘性抵抗が増大して、油温が上昇することにより、油が劣化しやすくなることや、機器の運手効率悪化、振れまわりや摺動面のぶれの発生によるの発生による片当たりや摩耗の促進や潤滑ポンプの動作不良による潤滑油の供給不足が懸念されます。また、粘度上昇の原因がスラッジなどの粘ちょう物である場合、ピストンリングのこう着なども考えられます。また、水分が高い場合、水分の影響により金属表面で腐食摩耗が発生し、更に発生した鉄錆等の粒子が潤滑部に噛み込み摩耗が進行することや、潤滑部の油膜の形成不良による摩耗の促進、潤滑油の酸化劣化の促進、転がり軸受を使用している場合、軸受寿命の低下などが懸念されます。また、添加剤の加水分解や加水分解時にスラッジや酸成分が生成し、悪影響を及ぼすことが懸念されるため、更油或いは部分更油を推奨します。水分が高い場合、水分の影響により金属表面で腐食摩耗が発生し、発生した鉄錆等の粒子が潤滑部に噛み込み摩耗が進行することや、潤滑部の油膜の形成不良による摩耗の促進、潤滑油の酸化劣化の促進が発生することが懸念されるため、更油或いは部分更油を推奨します。定期的な分析今後も摩耗推移を監視するため、定期的な分析実施を推奨します。
報告№109-09136 報告№112-00588 | 分析№109-001160 分析№112-002425 | 112-002425_date130226 | 、汚染状態、摩耗状態ポンプ減速機と潤滑油は、継続使用可能な状態であるため、分解点検の必要はないと判断します。但し、観察された油中粒子には、異物の切削作用の影響で発生する切削摩耗や、繰返し応力による疲労摩耗で発生した摩耗粒子が観られたことから、今後の摩耗進行を傾向監視するため、＜以下のに示す＞対策を推奨します。余寿命予測フェログラフィーのIs値は、前回に比較しての乗から変化はなく、平衡状態で安定した潤滑状態になっていることがわかります。このような安定した潤滑状態では、異常な方向に向かう上昇角を示さないことからIs値による余寿命予測はできませんが、前回と今回の各データを比較した結果から総合的に判断すると、少なくとも年程度の間は継続して使用が可能な状態にあると判断します。定期的なトライボ診断トライボ診断は、潤滑油を分析し、潤滑油の性状を調査して継続使用が可能か、更油すべきかの評価を行うことはもとより、ギヤや転がり軸受、すべり軸受などの潤滑状態も評価する設備診断技術ですが、農業用の設備では稼働率にもよるものの年に回程度の診断により、そのデータの変化から異常の兆候を早期に発見することや、分解点検の必要性を判断することが可能となります。今回の分析データでは、潤滑油中に摩耗速度の早い摩耗形態の切削摩耗および疲労摩耗が確認されたことから、今後も定期的な分析診断により設備状態を把握することを推奨します。濾過油中の汚染度が高いことから、摩耗粒子や異物等がギヤ歯面や軸受軌道面に噛み込むことによる摩耗の進行が懸念されるため、濾過を推奨します。バックラッシによる評価トライボ診断では、バックラッシの増加量を分析結果から計算できますが、今回は計算に必要なモジュールと歯幅に関する情報が不足していたため、仮定して計算しております。不足している情報をお知らせ頂ければ、より正確な診断を行うことが出来ますので、可能であれば情報をお知らせ下さい。はフェログラフィーおよびSOAP-Tの結果から総合的に判断した結果、傾向管理が必要な状態にあると考えられます。フェログラフィー【定量分析：Is値】Is値は異常摩耗の早期発見パラメータのつで、摩耗粒子を定量化するために用います。Is値は前回に比較しての乗から変化はなく、低い値でした。フェログラフィー【定性分析：摩耗粒子および摩耗形態観察】分析結果から比較的多く観察された粒子は、以下の通りでした。正常な摩耗粒子・潤滑状態が正常なマイルド摩耗により発生。切削粒子・異物や金属表面の微小突起による切削摩耗により発生。疲労摩耗粒子・繰返し応力を受けて発生。観察された摩耗粒子の中でも切削粒子は、注意が必要です。減速機で切削摩耗が発生した場合、減速機内部で使用されている転がり軸受が切削摩耗により生じた軌道面の損傷が起点となって、寿命が分の程度に低下することがあることから、切削摩耗には十分注意する必要があります。切削摩耗の発生原因となる混入異物が残留している場合、この異物により切削摩耗が継続して発生する可能性があります。Iカップリング発光分光分析【SOAP-T】検出された金属元素から発生箇所を推定すると、以下の通りでした。鉄、鉛、銅、ニッケル、錫、亜鉛・ギヤ、軸受等リン・添加剤カルシウム、アルミニウム、ナトリウム・外部混入異物バックラッシご提供いただいた減速機に関する情報から、スパイラルベベルギヤであり、この部分のバックラッシを求めました。尚、モジュール、歯幅が不明でしたのでモジュールを、歯幅をmmと仮定しました。その結果、減速機のギヤ歯面に摩耗が集中していたと仮定した場合、バックラッシの増加量は約μmと推定されました。バックラッシ増加分の上限値は、メーカにより差異はあるものの、当社の推奨するバックラッシは、一般に推奨されるμmを管理目安にしています。この値に比較して十分に小さい値であり、前回に比較してSOAP-Tの鉄濃度が減少していることから、摩耗は安定しているものと推定されます。計数汚染度は、当社推奨の管理限界値を超えていました。計数汚染度計数汚染度は、NAS級以上と当社推奨の管理限界値NAS級を超えていました。重量汚染度は、mg/mlでした。光学顕微鏡写真重量汚染度で濾過したフィルタ表面上の夾雑物を光学顕微鏡で観察した結果、茶褐色のスラッジ、金属片、鉄錆、砂等が観察されました。は良好と判断します。粘度粘度は、.mm/sと新油値mm/sに比較して、粘度変化率は-％で、当社推奨の管理限界値である±％以内にあり、良好と判断します。水分は、.ppmと当社推奨の管理限界値の以下にあり、良好と判断します。酸価は、.mgKOH/gと新油値.mgKOH/g以下にあり、良好と判断します。IRIRチャートの結果、新油と使用油のスペクトルパターンはほぼ一致し、また、油劣化の兆候を示すカルボン酸の吸収が確認されていないことから、良好と判断します。
報告№109-09136 報告№111-00493 | 分析№109-001160 分析№111-002267 | 111-002267 | 潤滑油および軸受は継続使用可能な状態にあると判断します。但し、今後も摩耗の進行を傾向監視するため、以下の対策を推奨します。定期的な分析切削摩耗や凝着摩耗の進行を監視するため、定期的に分析を実施し、摩耗の進行状況を確認することを推奨します。異種油の混入および油名の確認異種油の混入の有無、油名を再確認することを推奨します。フェログラフィー異常摩耗の早期発見パラメータとして摩耗粒子を定量化して評価するフェログラフィーのIs値は、潤滑状態がやや厳しいの乗でした。摩耗粒子の形態で比較的多く観察された粒子は、潤滑状態が正常な場合に発生する摩耗粒子金属潤滑部が局部的に油膜切れを起して発生する鉄系および銅系シビア粒子でした。これらの摩耗粒子が観察された場合、潤滑部で発生している摩耗形態は、正常なマイルド摩耗潤滑状態がやや厳しい凝着摩耗であることが分かります。電子顕微鏡・X線マイクロアナリシス観察された粒子をSEM・XMAで詳細に分析した結果、粒子には鉄、マンガンが比較的多く含まれており、成分割合から粒子は主に転がり軸受の保持器やケーシングから発生していると推定できました。Iカップリング発光分光分析供試の潤滑油を分析した結果、検出された金属元素は、SOAP-Tの結果表に示すように、鉄、銅、錫、亜鉛、カルシウム、バリウム、ケイ素、ナトリウムでした。検出されたこれらの金属元素から発生箇所を推定すると鉄、銅、錫・軸受等亜鉛、カルシウム、バリウム、ケイ素、ナトリウム・外部混入異物であると思われます。このうち、機械部品が摩耗したと思われる元素はのグループです。SOAP-Tで検出された亜鉛は添加剤として添加されている場合があります。ご提供頂いた本試料油のFBKタービンの新油データには、この添加剤は含まれていないことから、異種油の混入、または油名の誤りなどが考えられます。計数汚染度、重量汚染度は共に良好でした。粘度、水分、酸価、IR、RBOTの各データは良好でした。
報告№109-09249 報告№111-00550 | 分析№109-001747 分析№111-002505 | 111-002505 | 潤滑油および軸受は継続使用可能な状態であると判断します。但し、今後も摩耗の進行を傾向監視するため、以下の対策を推奨します。定期的な分析切削摩耗や凝着摩耗の進行を監視するため、定期的に分析を実施し、摩耗の進行状況を確認することを推奨します。フェログラフィー異常摩耗の早期発見パラメータとして摩耗粒子を定量化して評価するフェログラフィーのIs値は、潤滑状態がやや厳しいの乗でした。摩耗粒子の形態で比較的多く観察された粒子は、潤滑状態が正常な場合に発生する摩耗粒子異物の噛み込みにより発生する切削粒子金属潤滑部が局部的に油膜切れを起して発生するシビア粒子局部的に高圧・高温となる場合に発生するフリクションポリマでした。これらの摩耗粒子が観察された場合、潤滑部で発生している摩耗形態は、正常なマイルド摩耗異物による切削摩耗潤滑状態がやや厳しい凝着摩耗であり、そして局部的ではあるものの高圧・高温の箇所が発生していることも分かります。摩耗形態の中でも切削摩耗は摩耗進行速度が速く、転がり軸受でこの摩耗形態が発生した場合には寿命が分の程度に低下することも知られており、切削摩耗により生じた軌道面の損傷が起点となって転がり軸受の寿命となるフレーキングに進展することから傾向監視による経過監視が必要です。フリクションポリマは、潤滑油が軌道面に押し込められ高圧状態になると同時に、圧縮熱により高温状態になった結果、基油自身が重合反応を起こし生成することが知られています。そのため、高圧高温状態の解消がなされなければ、潤滑油の劣化が進行し、粘度上昇に因る潤滑異常に進展する場合があります。Iカップリング発光分光分析供試の潤滑油を分析した結果、検出された金属は、油中金属元素の結果表に示すように、鉄、鉛、銅、錫、亜鉛、カルシウム、ケイ素、ナトリウムでした。これら検出された金属元素から発生箇所を推定すると、鉄、鉛、銅、錫、亜鉛・軸受等カルシウム、ケイ素、ナトリウム・外部混入異物であると思われます。このうち、機械部品が摩耗したと思われる元素はのグループです。汚染粒子数はやや高い値でした。フィルタ表面の異物観察で金属片、鉄錆、砂等が観察されたことから、汚染度が高い要因は、摩耗と外部混入異物の影響と思われます。粘度、全酸価、酸化安定度、有機物・有機化合物の各データは良好でした。分析結果特性低下特性低下に係るパラメータの分析結果は良好と判断します。粘度粘度はmm/sと新油値mm/sに対する粘度変化率は-％で、当社推奨の管理限界値である±％以内にあり、良好と判断します。全酸価添加油の全酸価は、油メーカによって初期値が違うため統一した管理基準を設定するのが困難であることから、当社では管理限界値を設定しておらず、新油分析値との比較及び他の分析項目の結果より全酸価の状態判断を行います。その結果、全酸価は.mgKOH/gと新油値.mgKOH/gに比較して若干高くなっていますが、IRチャートに示すように劣化の兆候として現れるカルボン酸などの有機物・有機化合物の発生が確認されていないことから、異常のない値と判断します。酸化安定度酸化安定度はminであり、当社推奨の管理限界値のmin以上であることから良好と判断します。有機物・有機化合物有機物・有機化合物は、IRチャートによる新油分析値との比較の結果、cm-付近に劣化の兆候を示すカルボン酸の吸収が確認されていないことから、良好と判断します。色相はL.であり、新油値のL.に比較して変化はないことから、良好と判断します。汚染粒子数はやや高い値でした。水分は.ppmであり、当社推奨の管理限界値の以下であることから良好と判断します。汚染粒子数はNAS級であり、当社推奨の管理限界値のNAS級以内であることから良好と判断します。汚染度物重量はmg/mlであり、当社推奨の管理限界値のmg/m以内であることから良好と判断します。摩耗フェログラフィーによる摩耗粒子の観察の結果、潤滑状態が正常な場合に発生する摩耗粒子、異物の噛み込みにより発生する切削粒子、金属潤滑部が局部的に油膜切れを起して発生するシビア粒子、局部的に高圧・高温となる場合に発生するフリクションポリマが比較的多く観察されました。異常摩耗の早期発見パラメータであるフェログラフィーのIs値がの乗とやや高く、摩耗粒子の形態観察の結果、潤滑状態が正常な場合に発生する摩耗粒子、異物の噛み込みにより発生する切削粒子、金属潤滑部が局部的に油膜切れを起して発生するシビア粒子、局部的に高圧・高温となる場合に発生するフリクションポリマが比較的多く観察されました。金属濃度SOAP法により金属濃度を測定した結果、外部から混入したと思われるケイ素がppm検出されました。金属濃度酸溶解法により金属濃度を測定した結果、潤滑箇所で発生する金属接触によって検出される鉄が.ppm、鉛が、銅が、錫が、亜鉛が、外部から混入したと思われるカルシウムが、ナトリウムが検出されました。
報告№109-09221 報告№109-09221 | 分析№109-001670 分析№109-001670 | 109-001670 | ギヤおよび転がり軸受は継続使用可能と判断します。計数汚染度は良好と判断します。計数汚染度は良好と判断します。計数汚染度はNAS級と当社推奨の管理限界値のNAS級以内にあり、良好と判断します。重量汚染度は.mg/mlでした。重量汚染度は.mg/mlでした。機器の潤滑状態フェログラフィーの結果、μm以下の鉄系粒子が観察されました。SOAPの結果、銅が検出されました。SOAPの結果、摩耗により発生する銅、油の添加剤成分であるリンが検出されました。D－SOAPの結果、鉄が検出されました。D－SOAPの結果、摩耗により発生する鉄が検出されました。フェログラフィーの結果、μm以下の鉄系摩耗粒子が観察されました。異常摩耗の早期発見パラメータであるフェログラフィーのIs値がの乗と良好の範囲にあり、摩耗粒子の形態観察の結果、μm以下の鉄系粒子が観察されました。
報告№109-09131 報告№109-09131 | 分析№109-001119 分析№109-001119 | 109-001119 | 泡立ち試験の結果は、-と新油値の-に比較して高い値でした。消泡性の性能が低下していることが確認されたことから、今後の使用状況によっては油の酸化劣化が進行したり、ギヤ歯面およびベアリング軌道面で油膜切れが発生したりする場合があるため、消泡剤の添加による消泡性能の改善など何らかの対応が必要になると思われます。また、を示す粘度、水分、全酸価の各データが良好の範囲にあることから、本試料油は継続使用可能と判断します。機器の潤滑状態潤滑状態の異常の早期発見パラメータである潤滑状態指数は、のマイナス乗と濾過設備のない機器であれば正常な潤滑状態にあると判断できます。当該機の潤滑系は、油中汚染粒子を濾過するフィルタが設置されているため、別紙インライン・オフラインフィルタの影響に示すとおり、潤滑状態が異常となり大型の摩耗粒子が発生したとしても発生した粒子の大部分が捕捉されてしまい、結果として正常な潤滑状態にあると誤認してしまう可能性があります。そのため、フィルタの影響を考慮に入れLCインデックスを求めたところ、その結果は摩耗がやや厳しい状態に分類されるの乗領域となりました。計算により求めたLCインデックスがこの値であれば、ギヤの継続続使用は可能と思われますが、的確な潤滑状態の確認には再分析による確認が必要と思われます。再分析は、前回採油から今回採油まで年経過していますので、安全をみてヶ月後を推奨します。尚、比較的多く観察されたサイズがμmであることから、μm精度のフィルタ精度が架橋現象などにより目詰まりを起している可能性が考えられますので、点検時に差圧の上昇またはオフラインフィルタの吐出量が減少していないかご確認下さい。泡立ち試験の結果、消泡性能が低下していることが確認されています。粘度は良好。粘度はmm/sと新油値mm/sに比較して、粘度変化率は+.％で、当社推奨の管理限界値である±％以内にあり、良好と判断します。粘度はmm/sとなっています。粘度はmm/sとなっています。粘度指数はとなっています。粘度指数はとなっています。泡立ち試験は-です。泡立ち試験は-と新油に比較して高い値となっています。消泡性能が低下していることが確認されています。水分は良好。水分はppmと当社推奨の管理限界値の以下であり、良好と判断します。全酸価は良好。全酸価は.mgKOH/gと新油値.mgKOH/gに比較して高いものの、IRの結果で油劣化の兆候を示すカルボン酸の吸収が確認されていないことから、良好と判断します。機器の潤滑状態精密な濾過設備がない機器であれば、潤滑状態指数は正常の範囲にあると判断します。潤滑状態指数は正常の範囲にあると判断します。異常摩耗の早期発見パラメータである潤滑状態指数がのマイナス乗と精密な濾過設備がない機器であれば、潤滑状態指数は正常の範囲にあると判断します。
報告№109-09136 報告№110-00475 | 分析№109-001160 分析№110-002146 | 110-002146 | Iカップリング発光分光分析供試の作動油を分析した結果、SOAP／D－SOAPで鉄、鉛、銅、クロム、ニッケル、錫、リン、亜鉛、カルシウム、ナトリウムが検出されました。これらの検出された金属元素から発生箇所を推定すると鉄、鉛、銅、クロム、ニッケル、錫・シリンダ等リン・オイル添加剤亜鉛、カルシウム、ナトリウム・外部混入異物であると思われます。このうち、機械部品が摩耗したと思われる元素はのグループです。クロムの摩耗クロムを使用した箇所の摩耗が発生していることが分かりました。クロムを使用した箇所は、例えばクロムメッキなどが考えられます。フェログラフィー異常摩耗の早期発見パラメータとして摩耗粒子を定量化して評価するフェログラフィーのIs値は、の乗とやや高く、摩耗粒子の形態観察で潤滑状態が正常な場合に発生する摩耗粒子、局部的に高圧・高温となる場合に発生するフリクションポリマが比較的多く観察されました。潤滑部では、正常なマイルド摩耗が発生し、そして局部的ではあるものの高圧・高温の箇所が発生していることも分かりました。フリクションポリマは、潤滑油が摺動面に押し込められ高圧状態になると同時に、圧縮熱により高温状態になった結果、基油自身が重合反応を起こし生成することが知られています。そのため、高圧高温状態の解消がなされなければ、潤滑油の劣化が進行し、粘度上昇に因る潤滑異常に進展する場合があります。計数汚染度、重量汚染度は共に当社推奨の管理限界値を超えていました。D－SOAPで油の添加剤成分であるリンが検出され、フィルタ表面の異物観察で表面が茶褐色で金属片、鉄錆、砂等が観察されたことから、汚染度が高い要因は、摩耗とスラッジ、外部混入異物の影響と思われます。粘度、全酸価、IRの各データは良好でした。排油口からの採油であるため、データは悪いデータになりやすいと思われますが、観察された摩耗粒子には異常な摩耗状態を示す粒子はないことから、潤滑油および対象設備は継続使用可能な状態にあると判断します。なお、今後トライボ診断を実施するに当たり、以下の対策を推奨します。濾過クロムの微細な摩耗粒子が発生していることから、バルブ類の動作障害やフィルタおよびストレーナの目詰まりが発生することが懸念されます。これらの障害を予防するため、現在のフィルタより濾過精度の高いフィルタによる濾過を推奨します。クロムを使用した箇所の確認クロムを使用した箇所の摩耗が確認されました。発生箇所を特定する必要がありますので、クロムを使用した箇所がないか確認されることを推奨します。濾過効率の確認潤滑油が常時濾過されている設備は、全体油量と潤滑油ポンプ吐出量、そして濾過機の濾過効率などをパラメータとして潤滑状態の評価を行ないます。今後は、濾過機の入口と出口の箇所から採油を実施することを推奨します。最適な採油方法本試料油は、機器停止中に排油口から採油されています。機器が停止している状態では、油槽内で撹拌がなくなり固形物が沈降するため、油中汚染度は高くなると推定されます。今後の採油は、極力運転中もしくは停止直後の油槽中層部から実施されることを推奨します。
報告№109-09136 報告№111-00492 | 分析№109-001160 分析№111-002260 | 111-002260 | 対象設備は継続使用可能な状態にあると判断します。但し、今後も摩耗の進行を傾向監視するため、以下の対策を推奨します。更油粘度は、一端上昇し始めると劇的に上昇することもあるため、今後は比較的短い周期で傾向監視を実施することが大切です。また、粘度上昇により粘性抵抗が増大して油温も上昇しやすくなり、油劣化の影響で油中の酸成分により金属表面が腐食することがあります。さらに、水分の影響により金属表面で腐食摩耗が発生し、発生した鉄錆等の粒子が潤滑部に噛み込み摩耗が進行することがありますので、更油を推奨します。定期的な分析切削摩耗や凝着摩耗の進行を監視するため、定期的に分析を実施し、摩耗の進行状況を確認することを推奨します。異種油の混入および油名の確認異種油の混入の有無、油名を再確認することを推奨します。フェログラフィー異常摩耗の早期発見パラメータとして摩耗粒子を定量化して評価するフェログラフィーのIs値は、潤滑状態が厳しいの乗でした。摩耗粒子の形態で比較的多く観察された粒子は、潤滑状態が正常な場合に発生する摩耗粒子異物の噛み込みにより発生する切削粒子でした。これらの摩耗粒子が観察された場合、潤滑部で発生している摩耗形態は、正常なマイルド摩耗異物による切削摩耗であることが分かります。切削摩耗は、他の摩耗形態に比較して摩耗進行速度が速く注意が必要で、定期的なトライボ診断による状態監視が必要と考えます。切削摩耗の原因となる混入異物が残留している場合、この異物により切削摩耗が継続して発生する可能性があります。Iカップリング発光分光分析供試のディーゼルエンジン油を分析した結果、検出された金属元素はSOAPの結果表に示すように、鉄、鉛、銅、錫、リン、亜鉛、カルシウム、バリウム、ケイ素、ナトリウム、マグネシウム、ホウ素でした。これら検出された金属元素から発生箇所を推定すると、鉄、鉛、銅、錫・エンジン部品リン、亜鉛、カルシウム、マグネシウム・オイル添加剤バリウム、ケイ素、ナトリウム、ホウ素・外部混入異物であると思われます。このうち、機械部品が摩耗したと思われる元素はのグループです。鉛を使用した箇所の摩耗・溶出SOAPで鉛がppm検出されました。鉛の影響については、別紙鉛および銅を使用した箇所の摩耗・溶出を御覧ください。計数汚染度計数汚染度はNAS級と汚染されていました。フィルタ表面の異物観察で金属片、鉄錆、砂、すす等が観察されたことから、汚染度が高い要因は、摩耗とエンジンオイルの反応生成物、そして外部混入異物の影響と思われます。粒度分布粒度分布は.～.μmの範囲にあり、.μmにピークが確認されました。μm以下の粒子が多いことから、燃焼して発生したすす等であることが分かります。粘度粘度は、.mm/sと新油値のmm/sに比較して粘度変化率が+％となっており、当社推奨の管理限界値である±％を超えていました。粘度の上昇要因は、別紙エンジンオイルの粘度上昇メカニズムをご覧ください。水分はppmと当社推奨の管理限界値を超えていました。今後、水分の影響でエンジン内部に錆が発生し、その影響で摩耗が発生する懸念があります。IRIRの結果、新油のIRスペクトルと一致しない箇所が確認されました。異種油の混入または油名の誤りなどが考えられます。
報告№106-0227 報告№106-0261 | 分析№106-01279 分析№106-01423 | 106-01423 | 濾過前の試料油を分析した結果、摩耗粒子形態観察で局部的に高圧・高温となった場合に発生するフリクションポリマが多く観察されました。フリクションポリマは、局部的に軸受摺動部分に高圧・高温の箇所が見られる場合に発生することが知られています。フリクションポリマは、軸の振れ回り量の変動や、あるいは、メタルギャップの調整不足等が原因となり、狭いギャップに潤滑油が押込まれて発生している場合があります。このことから、振幅量の増加や高い摩擦熱による油劣化に注意が必要です。これらの障害発生に対する弊害を勘案の上、今後、軸受温度が若干上昇気味になることが考えられますので、パトロール時に温度の変化を注意深く監視する必要があると思われます。また、次回分析は油の劣化状況及び摩耗の進行状況の変化に注意する必要があります。尚、RBOTが前回に比較し、min上昇したのは、新油の補充等の影響が考えられます。今後は、今回のRBOT値によりデータ管理を行います。
報告№107-6019 報告№107-0199 | 分析№107-01038 分析№107-01119 | 107-01119_071004修正 | 本トライボ診断は、前回からの摩耗進行状況、汚染状況を確認する。【軸受の潤滑状態】トライボ診断の結果、転がり軸受軌道面の微小領域に疲労摩耗が僅かに発生しているものの、転がり軸受の寿命の指標となるフレーキングの発生が確認されていないことから、現在のところ、ベアリングは継続使用可能な状態にあると判断します。一方、SOAP／D－SOAPの結果で、メタルの主成分である錫が前回に比較して減少傾向にありますが、これは今回の採油直前に更油を実施しているため、スラスト軸受の摩耗が安定している状況を示しているとは限りません。今年月に実施した更油の後に分析を実施しておらず、更油による錫濃度の改善状況が確認できていないため、今回度のデータだけでは、摩耗の進行の有無を確認することは困難です。ヶ月後に再度分析を実施し、摩耗の進行状況を確認することを推奨します。尚、仮に今年月の更油から今回までの間に摩耗が進行していなかったとしても、前回分析時点におけるメタルの平均的な摩耗深さがμmであり、メタル表面粗さをsと仮定すると、メタルの摩耗は分の程度摩耗していると考えられ、油膜が形成されにくい状況にあることに変化はないと思われますので、トライボ診断による監視が必要と考えます。錫の摩耗体積＝錫濃度×-×油量×.×÷錫密度＝×-××.×÷.＝平均的な摩耗深さ＝摩耗体積÷摩耗面積×＝÷.×＝【油の汚染状況】計数汚染度がNAS級と当社推奨の管理限界値内にあり、重量汚染度が.mg/mlでした。
報告№109-09094 報告№110-00627 | 分析№109-000931 分析№110-002914 | 110-002914 | ちょう度値はと新グリース値に比較して上昇し、当社推奨の管理上限値であるを超えていることから、軟化していることが分かりました。軟化したグリースを使用した場合、グリースの漏洩や軸受等で油膜切れが発生することが懸念されます。グリースが軟化していたため、グリースを交換されることを推奨します。≪状態監視とパラメータ≫分析の目的および各分析のパラメータは以下の通りです。特性低下目的：グリースの分析結果から、グリースの物理的性状や劣化傾向などを確認する。全酸価JISK赤外線吸収スペクトルJISKちょう度JISK滴点JISK摩耗目的：グリース中の摩耗粒子を分析する事により、回転・摺動部の潤滑状態、摩耗劣化の程度、余寿命などを解析する。摩耗診断電子顕微鏡観察JISKX線マイクロアナリシス油中金属濃度）JISK≪分析結果≫特性低下全酸価：良好全酸価.mgKOH/gは新油値の.mgKOH/g以内にあることから、問題は無いと判断します。赤外線吸収スペクトル：良好ちょう度：要処置ちょう度値はと当社推奨の管理上限値であるを超えていました。滴点：良好滴点はと新油値のに比較し変化はないことから、問題は無いと判断します。摩耗摩耗診断電子顕微鏡観察・X線マイクロアナリシス：今回は実施していません。油中金属濃度：今回は実施していません。
報告№108-5071 報告№110-00637 | 分析№108-02721 分析№110-002882 | 110-002882 | 潤滑油は継続続使用可能な状態にあるものの、今後は障害予防を目的に以下の対策を推奨します。分析周期の短縮今後、全酸価の上昇が予測されますので、分析周期を短縮して傾向監視を強化することを推奨します。定期的な分析水分が前回同様に新油に比較して高い値を示しています。使用油であるAlphasynPGは、ポリグリコールベースの合成ギヤオイルであるため、水分を吸収しやすい特性があります。今後も定期的な分析により、水分濃度の増加とともに水分の影響による腐食摩耗の発生に注意し管理されることを推奨します。分析結果水分が新油に比較して高い値でした。粘度粘度は.mm/sと新油値.mm/sに比較して、粘度変化率は-％で、当社推奨の管理限界値である±％以内にあり、良好と判断します。泡立ち試験泡立ち試験は-であり、良好と判断します。水分はppmと新油値より高い値でした。全酸価全酸価はmgKOH/gと新油値.mgKOH/gに比較して高いものの、IRの結果で油劣化の兆候を示すカルボン酸の吸収が確認されていないことから、良好と判断します。
報告№109-09523 報告№109-09523 | 分析№109-003249 分析№109-003249 | 109-003249 | ・摩耗状態SOAP／D－SOAPで検出された元素は鉄、銅および亜鉛でした。観察された摩耗粒子は、微小領域の疲労摩耗により発生した鉄系摩耗粒子や銅合金が多く観察され、フィルタ表面の異物観察でも銅合金が多く観察されたことから、本軸受内部で発生している摩耗形態は、疲労摩耗と凝着摩耗であることが分かりました。転がり軸受寿命の指標としている摩耗粒子が観察されなかったことから、フレーキングは発生していないと判断できますが、異常摩耗の早期発見パラメータであるフェログラフィーのIs値がの乗と高いことから、潤滑状態が厳しくなっていると思われます。転がり軸受の保持器に銅が使用されている場合、保持器の摩耗が進行し、転動体とのギャップが大きくなることにより振動が増大して、転がり軸受の寿命の指標となるフレーキングに進展することが懸念されます。・汚染度計数汚染度、重量汚染度共に当社推奨の管理限界値を超えていました。汚染度が高い要因は、摩耗によるものと思われます。・全酸価の結果、.mgKOH/gと管理限界値を超えていました。IRで油劣化の兆候を示すカルボン酸の吸収が確認されたことから、油劣化が進行していることが確認されました。今後、油中の酸成分により金属表面が腐食する腐食摩耗に進展することが懸念されます。結論現在のところ、軸受は継続使用可能な状態にあるものの、潤滑油は以下の対策が必要です。油劣化が進行しており、今後腐食摩耗発生の予防処置として更油を推奨すると共に、銅を使用した箇所の摩耗の進行を監視するために、ヶ月後に摩耗試験を実施し、摩耗の進行状況を確認されることを併せて推奨します。お客様からの情報によれば、約ヶ月間隔くらいで、運転中に油面継電器が動作するため、更油を行い対処しているとのことですが、使用している油種が無添加タービン油であるため、ランナースラスト軸受のような用途で使用された場合、劣化の進行が早く、劣化による消泡性能の低下やスラッジが発生し、この影響により油面継電器が作動する可能性があると思われます。タービン油の劣化が早いのは、転がり軸受が比較的過酷な荷重条件で使用されていることと、熱劣化に弱い無添加タービン油を使用していることの双方が要因と思われます。軸受の構造を変えることは困難と思われますので、次善の策として、熱劣化やスラッジが発生しにくい油種に至急変更されることを推奨します。尚、転がり軸受の保持器に銅を使用していない場合は、他の部位が摩耗している可能性が考えられますので、銅を使用した箇所がないか確認をお願いします。
報告№111-00058 報告№111-00058 | 分析№111-000365 分析№111-000365 | 111-000365_date110825 | グリースの物理的性状は良好と判断します。グリースは継続使用可能な状態にあると判断します。≪状態監視とパラメータ≫分析の目的および各分析のパラメータは以下の通りです。特性低下目的：グリースの分析結果から、グリースの物理的性状や劣化傾向などを確認する。全酸価JISK赤外線吸収スペクトルJISKちょう度JISK滴点JISK摩耗目的：グリース中の摩耗粒子を分析する事により、回転・摺動部の潤滑状態、摩耗劣化の程度、余寿命などを解析する。摩耗診断電子顕微鏡観察JISKX線マイクロアナリシス油中金属濃度JISK≪分析結果≫特性低下全酸価：良好全酸価.mgKOH/gは新油値の.mgKOH/g以内にあることから問題は無いと判断します。赤外線吸収スペクトル：良好ちょう度：良好ちょう度値はと当社推奨の管理限界値であるから以内に留まっています。滴点：良好滴点はと新油値のに比較し高いものの、ちょう度が良好の範囲にあり、かつ、有機物・有機化合物試験の結果で油劣化の兆候を示すカルボン酸の吸収が見られないことから、問題は無いと判断します。摩耗摩耗診断電子顕微鏡観察・X線マイクロアナリシス：今回は実施していません。油中金属濃度：今回は実施していません。
報告№109-09136 報告№113-00020 | 分析№109-001160 分析№113-000045 | 113-000045 | 潤滑油は継続使用可能な状態にあると判断します。前回同様に粘度、全酸価、IR、RBOTの各データは良好でした。尚、別紙RBOTの減少傾向から油の余寿命を求めた結果、本試料は直近の更油から起算して稼働日数が年月まで使用可能であることが分かりました。本試料油の添加剤は、一般に、タービン油に比較して極圧添加剤や摩耗防止剤などの濃度が高く、この影響でRBOT試験の結果が変動する傾向があります。そのため、ギヤ油の余寿命の評価をタービン油と同等の精度で得るには、RBOTの結果に加え、粘度、全酸価、IRなどのデータを総合的に判断することが必要です。前回同様に水分は良好でした。
報告№109-09136 報告№112-00613 | 分析№109-001160 分析№112-002595 | 112-002595 | 、汚染状態は共に良好でした。粘度、水分は良好でした。計数汚染度は良好でした。
報告№106-0219 報告№106-0219 | 分析№106-01234 分析№106-01234 | 106-01234 | 分析の結果、全てのデータが良好であることから、本試料油は継続使用可能であり、軸受の潤滑状態も正常と判断します。この油は継続使用可能と判断します。粘度は良好と判断します。粘度はmm/sと管理限界値以内にあり、良好と判断します。水分は良好と判断します。水分はppmと管理限界値の以下にあり、良好と判断します。全酸価は良好と判断します。全酸価は.mgKOH/gと新油データの以内にあり、良好と判断します。IRは良好と判断します。IRの結果、油劣化の兆候を示すカルボン酸の吸収が確認されていないことから、継続使用可能な状態にあると考えられます。計数汚染度がやや高い値でした。計数汚染度がやや高い値でした。計数汚染度はNAS級と当社推奨の管理限界値のNAS級以内にあるものの、やや高い値でした。重量汚染度は良好と判断します。重量汚染度は.mg/mlと当社推奨の管理限界値のmg/ml以内にあり良好と判断します。機器の潤滑状態フェログラフィーの結果、外部から混入した鉄錆が観察されました。SOAPは良好と判断します。SOAPの結果、摩耗により発生する鉄及び錫が検出されていないことから良好と判断します。尚、油の添加剤成分であるリンが検出されました。D－SOAPは良好と判断します。D－SOAPの結果、摩耗により発生する鉄および錫が検出されていないことから良好と判断します。フェログラフィーの結果、外部から混入した鉄錆が観察されました。フェログラフィーの結果、異常摩耗の早期発見パラメータであるIs値がと良好の範囲にあるものの、摩耗粒子形態観察の結果、外部から混入した鉄錆が観察されました。
報告№109-09124 報告№109-09124 | 分析№109-001087 分析№109-001087 | 109-001087 | 年月日C側軸受から異音が発生してポンプを停止した。月日異音の再確認のため、ポンプを再起動したが異音はしなかった。潤滑油が黒化したため潤滑油を交換した。潤滑油交換後、ポンプを起動したところC側軸受から異音が発生した。異音が発生した原因を確認する。汚染度、潤滑状態、油中金属濃度、汚染度計数汚染度がNAS級以上、重量汚染度がmg/mlと共に当社推奨の管理限界値を超えていることが分かりました。フィルタ表面の異物観察で～μmサイズの摩耗粒子が観察されました。粒度分布粒度分布を実施した結果、μm未満とμmの箇所にピークが確認され、μmをピークとする粒子は、大型の粒子であることから軸受内部での摩耗の厳しさが想定されました。潤滑状態異常摩耗の早期発見パラメータであるフェログラフィーのIs値がの乗と異常な潤滑状態を示しており、また、摩耗粒子の形態観察では異物の噛み込みにより発生する切削粒子と金属接触が厳しい場合に発生するシビア粒子が非常に多く観察されました。観察された摩耗粒子の材質は、SEM・XMAでの詳細な観察の結果から鉄、クロム、マンガンを含んでいたことから軸受材であることが分かります。したがって、摩耗はベアリングからの発生であると判断出来ました。油中金属濃度油中金属濃度で鉄が比較的多く検出されました。粘度、水分、全酸価、IR、RBOTの各データは良好の範囲にあることから、この油は継続使用可能と判断します。異音が発生した原因分析の結果をもとに今回の異音が発生した原因を検討したところ、粒度分布の結果では、粒経ピークが約μm未満と約μmの箇所にあったことから、異常な潤滑状態の当初は小粒経の摩耗粒子が発生し、その後、μmを超す大型の摩耗粒子の発生につながり、これが異物となって潤滑摺動部にこれらの異物が噛み込み油膜切れが発生し、油膜切れの影響で保持器、転動体、軌道面で摩耗が発生し、発生した摩耗粒子が軸受内部に入り込んで更なる摩耗の起点となり、摩耗が進展して金属接触が増大し異音が発生したと推定されました。対策転がり軸受軌道面では、異物の噛み込みにより発生した噛み込み傷や、フレーキングが発生していると推定されます。観察された摩耗粒子の形態は、切削摩耗と凝着摩耗でした。これらの摩耗形態のうち、切削摩耗は、異物の転動により発生する、いわゆる三元切削摩耗により発生する特徴的な形態となっていたことから、油膜が切れるなどの要因で発生したベアリング鋼の摩耗粒子が、転動面、軌道面に噛み込み、ナイフエッジの役割となって転動体表面や保持器などを切削した推定されます。特に切削摩耗は、清浄な潤滑状態の摩耗速度の～桁早いことが知られているため、この摩耗形態が支配的な場合は、至急油を交換するなどの対策が求められます。しかし、本試料は既にIs値がの乗となって異常な潤滑状態であり、またフィルタグラムの結果で局部的なフレーキングが発生していると推定できる～μmの摩耗粒子観察されたことから、本ベアリングは損傷に至るまでは短時間であると推定されます。更油ではなく至急ベアリングの交換が必要と判断します。
報告№109-09249 | 分析№109-001747 | 113-002163 | 潤滑油は継続使用可能と判断します。但し、汚染粒子数が注意領域にあることから、異物の噛み込みによる切削摩耗の進行が懸念されます。軸受は継続使用可能な状態にあると判断します。定期的な分析今後、汚染粒子数が増加した場合、油中の固形異物が軸受へ噛み込み、切削摩耗が発生する可能性が高まることが懸念されます。定期的に分析を実施し、汚染粒子数の増加および切削摩耗の推移を監視することを推奨します。異常摩耗の早期発見パラメータであるIs値は前回のレベルから-レベルに低下し、良好領域でした。また、異常摩耗の兆候を示す摩耗粒子が顕著に観察されなかったことから、は良好と判断します。水分、汚染物重量の各データは良好です。但し、汚染粒子数は注意領域でした。汚染粒子数はNAS級で注意領域でした。フィルタ残渣に金属片が観察されたことから、汚染粒子数を高くしている要因は、摩耗粒子と思われます。．粘度、全酸価、酸化安定度、有機物・有機化合物、色相の各データは良好です。
報告№109-09136 報告№113-00463 | 分析№109-001160 分析№113-001893 | 113-001893 | 分析の結果、グリース中に観察された摩耗粒子には潤滑状態が厳しい場合に発生する大型の摩耗粒子が確認されたことから、軸受内部の摩耗状態が厳しくなっている可能性が考えられました。また、グリースはちょう度の低下が確認されました。軸受点検の計画軸受の摩耗状態が厳しくなっている可能性があるため、念のため軸受点検の計画を推奨します。グリースの交換ちょう度の低下が確認されたことから、グリースが硬化しており、今後、油分の流動性がなくなり、軸受等で良好な油膜が保持されにくくなることから、グリースを交換されることを推奨します。診断結果グリースのちょう度は当社推奨の管理限界値を超えていました。ちょう度前回に比較して今回のちょう度は、からに低下していました。当社推奨の管理下限値のを下回っていることから、グリースが硬化していることが分かりました。硬化したグリースを使用した場合、油分の流動性がなくなり、軸受等で良好な油膜が保持されにくくなる可能性があります。滴点前回に比較して今回の滴点は、からに上昇していました。新グリース値のに比較して低下しているものの、良好と判断します。酸価・IR酸価劣化の進行度は、酸価およびIRの結果から総合的に判断します。前回に比較して今回の酸価は、mgKOH/gからmgKOH/gに上昇していました。新グリース値mgKOH/g以下であり、IRの結果で油劣化の兆候を示すカルボン酸の吸収が確認されていないことから、良好と判断します。水分前回に比較して今回の水分は、ppmから.ppmに減少していました。新グリース値以下であり、良好の範囲にあると判断します。総合的に判断した結果、は厳しい状態にある可能性が考えられます。フェログラフィー【定性分析：摩耗粒子および摩耗形態観察】観察された代表的な粒子は、以下の通りでした。シビア粒子・潤滑状態がやや厳しい凝着摩耗により発生。金属潤滑部が局部的に油膜切れを起していると考えられます。観察された摩耗粒子の中でもシビア粒子は、摩擦面が将来的に異常摩耗へ進展する可能性を示唆しているため、傾向監視が必要と思われます。詳細は、別紙傾向監視が必要な摩耗粒子をご覧ください。今回、～μmサイズの大型のシビア粒子が確認されたことから、軸受の摩耗状態は厳しくなっている可能性があります。Iカップリング発光分光分析【SOAP-T】検出された金属元素と、想定される発生箇所は、以下の通りです。鉄、鉛、銅、クロム、ニッケル、錫、アルミニウム・軸受等ニッケル、リン、亜鉛、カルシウム、バリウム、アルミニウム、ナトリウム、マグネシウム、モリブデン・添加剤、増ちょう剤、外部混入異物等銅が比較的高い値であり、銅を使用した箇所の摩耗が懸念されます。転がり軸受の場合、保持器で銅を使用していることがあり、本軸受の保持器が銅である場合、今後、摩耗が進行することで転動体とのギャップが大きくなると共に振動が増大し、摩耗の進行につながることが懸念されます。
報告№101-0302 | 分析№101-02896 | 101-02896 | 分析の結果、微小な疲労摩耗により発生した摩耗粒子が支配的であることから、サポートベアリング内輪、外輪、転動体表面でマイクロフレーキングが発生していると推定されました。但し、摩耗の過酷度を示すIs値がの乗と比較的低く、且つ、ベアリング寿命の指標となる大型のフレーキングにより発生した粒子は確認されていないことから、継続使用可能と判断します。但し、より詳細に解析を行うためには、機器の構造、サイズ、軸受のタイプ等の情報が非常に重要ですので、今後は、別添資料分析依頼書にご記入くださいまして、ご提出いただけますようお願い申し上げます。考察は良好と判断します。粘度は良好と判断します。粘度はmm/sと新油値.mm/sに比較して、粘度変化率は-％で、当社推奨の管理目安である±％以内にあり、良好と判断します。水分は良好と判断します。水分はppmと当社推奨の管理目安内にあり、良好と判断します。全酸価は良好と判断します。全酸価は.mgKOH/gと新油値.mgKOH/gに比較して、.mgKOH/g高くなっていますが、継続使用可能な状態にあると判断します。重量汚染度が当社推奨の管理目安を若干超え、高くなっていました。計数汚染度は当社推奨の管理目安に到達していました。計数汚染度はNAS級と当社推奨の管理目安のNAS級に到達していました。重量汚染度は当社推奨の管理目安を若干超えていました。重量汚染度はmg/mlと当社推奨の管理目安のmg/mlを若干超えていました。機器の潤滑状態継続使用可能と判断します。SOAPの結果は、油の添加剤成分であるリンが検出されました。油中の添加剤及びμm未満の摩耗粒子を検出できるSOAPの結果、油の添加剤成分であるリンがppm検出されました。D－SOAPの結果、サポートベアリング軌道面摩耗により発生した鉄が検出されました。大型の摩耗粒子を検出できるD－SOAPの結果、内輪、外輪、コロの摩耗により発生した鉄が検出されました。又、保持器の摩耗により発生した銅がppm検出されました。フェログラフィーの結果、機器は継続使用可能と判断します。フェログラフィーの結果、微小な疲労摩耗により発生した摩耗粒子がみられることから、サポートベアリング内輪、外輪、転動体表面でマイクロフレーキングが発生していると推定されました。但し、摩耗の過酷度を示すIs値がの乗と比較的低く、且つ、ベアリング寿命の指標となる大型のフレーキングにより発生した粒子は確認されず、継続使用可能と判断します。
報告№109-09136 報告№110-00347 | 分析№109-001160 分析№110-001580 | 110-001580 | 汚染度重量汚染度の結果、mg/mlでした。重量汚染度で使用したフィルタ表面には、茶色の粘ちょう物、金属片、鉄錆が観察されたことから、汚染の要因は、摩耗とスラッジ、外部混入異物の影響によるものと思われます。粘度、水分、全酸価の各データは良好でした。スラッジや外部混入異物等の汚染物が確認されたものの、この油は継続使用可能と判断します。
報告№109-09094 報告№112-00124 | 分析№109-000916 分析№112-000637 | 112-000637 | ちょう度が上昇し、当社推奨の管理限界値を超えていました。以下の対策を推奨します。グリースの交換ちょう度が上昇し、グリースが軟化していることが確認されたことから、グリースの漏洩や軸受軌道面で油膜切れが発生することが懸念されるため、グリースを交換することを推奨します。滴点、酸価、IRの各データは良好でした。ちょう度ちょう度値と新グリース値に比較して上昇し、当社推奨の管理上限値であるを超えていることから、軟化していることが分かりました。軟化したグリースを使用した場合、グリースの漏洩や軸受等で油膜切れが発生することが懸念されます。≪状態監視とパラメータ≫分析の目的および各分析のパラメータは以下の通りです。特性低下目的：グリースの分析結果から、グリースの物理的性状や劣化傾向などを確認する。酸価JISK赤外線吸収スペクトルJISKちょう度JISK滴点JISK摩耗目的：グリース中の摩耗粒子を分析する事により、回転・摺動部の潤滑状態、摩耗劣化の程度、余寿命などを解析する。摩耗診断電子顕微鏡観察JISKX線マイクロアナリシス油中金属濃度JISK≪分析結果≫特性低下酸価：良好酸価.mgKOH/gは新油値の.mgKOH/gに比較し高くはあるものの、有機物・有機化合物試験の結果で油劣化の兆候を示すカルボン酸の吸収が見られないことから問題は無いと判断します。赤外線吸収スペクトル：良好ちょう度：要処置ちょう度値はと当社推奨の管理上限値であるを超えていました。滴点：良好滴点はと新油値のに比較し大きな変化はないことから問題は無いと判断します。摩耗摩耗診断電子顕微鏡観察・X線マイクロアナリシス：今回は実施していません。油中金属濃度：今回は実施していません。
報告№109-09136 報告№110-00249 | 分析№109-001160 分析№110-000960 | 110-000960 | は、摩耗粒子の形状、材質、サイズを判断パラメータに摩耗の発生箇所や原因、厳しさなどをフェログラフィー法およびIカップリング発光分光分析法による油中金属濃度で評価します。特に、フェログラフィー法により摩耗粒子をサイズ毎に配列・数値化して求めるIs値は、異常摩耗を早期発見するパラメータであり、また粒子の表面形状は摩耗の原因を知るパラメータにもなります。D－SOAPの結果、潤滑油中からは鉄が検出されました。検出された金属は、粒子の観察結果から異物の噛み込みなどで発生する切削粒子、局部的に高圧・高温となる場合に発生するフリクションポリマでした。これらのことから、潤滑部では異物による切削摩耗が発生していることが分かりました。観察された切削摩耗は、摩耗の中でも摩耗の進行速度が速いことから、この摩耗形態が観察された場合は傾向監視により摩耗の進行を確認することが必要です。特に、切削摩耗の原因となる混入異物が残留している場合、異物により摩耗が継続して発生する可能性があります。摩耗状態は、異常摩耗の早期発見パラメータであるIs値であらわされますが、本試料油はの乗と良好の範囲にあり、転がり軸受の寿命の指標となるフレーキングが発生していないことから、潤滑状態は正常な状態にあると思われます。・フリクションポリマフリクションポリマは、潤滑油油が軸受軌道面で高圧下に押し込められ高圧状態になると同時に、圧縮熱も発生して高温状態になります。その結果、潤滑油が重合して発生することが知られています。そのため、高圧高温状態の解消がなされなければ、潤滑油は劣化する場合があります。潤滑油膜に混入した外部混入の異物や潤滑摺動部で発生した摩耗粒子は、摩耗を促進させ、或いは摩擦係数を上昇させるなど、潤滑状態に悪影響を与える因子であり、そのため油中異物の粒子数と重量は潤滑状態を評価するパラメータとして使用します。油中の粒子数を計測した結果、計数汚染度はNAS級でした。この汚染度は、新油の汚染度と同等かそれ以上に清浄な状態であり、また、重量汚染度も.mg/mlと良好の範囲にあることから、潤滑状態への影響はなく、正常な潤滑状態にあることが確認されました。は、油の粘度、油中のスラッジの発生量を判断パラメータに、粘度、全酸価、IR、RBOTで評価します。分析の結果、油の粘性を示す粘度は、.mm/sと新油値.mm/sに比較した粘度変化率は-.％とほぼ変化はなく、油中のスラッジの発生量を示す全酸価は、新油値のに比較して大きな変化のない.mgKOH/gと劣化は見られず、さらにはIRの結果でも油が劣化した場合に発生するカルボン酸の発生も確認されず、酸化防止剤の残存量を示すRBOTは、限界値minに比較して、十分に残量があるminであった以上のことから、潤滑油の劣化は確認されませんでした。潤滑油および軸受は継続使用可能な状態にあるものの、以下の対策が必要です。今後、切削摩耗等の進行を監視するため、定期的に分析を実施し、摩耗の進行状況を確認することを推奨します。次回採油時期は、理論的に求めると最短で約時間となります。この時間は、油中汚染物が均一になるために必要とする時間であり、この時間を経過すれば、再分析の結果から潤滑状態の傾向を確認することが可能となります。理論時間を参考に次回採油時期を検討されることを提案します。
報告№109-09136 報告№111-00382 | 分析№109-001160 分析№111-001831 | 111-001831 | グリースおよび軸受は継続使用可能な状態にあり、保守サイクルおよび手法は問題ないと判断します。但し、異種グリースの混入、或いは、グリース名が違う可能性があり、さらに摩耗の進行が懸念されるため、以下の対策を推奨します。異種グリースの混入およびグリース名の確認異種グリースの混入の有無、グリース名を再度確認することを推奨します。定期的な分析凝着摩耗の進行を監視するため、定期的に分析を実施し、摩耗の進行状況を確認することを推奨します。フェログラフィー摩耗粒子の形態で比較的多く観察された粒子は、潤滑状態が正常な場合に発生する摩耗粒子、金属潤滑部が局部的に油膜切れを起して発生するシビア粒子でした。これらの摩耗粒子が観察された場合、潤滑部で発生している摩耗形態は、正常なマイルド摩耗と潤滑状態がやや厳しい凝着摩耗であることが分かります。電子顕微鏡・X線マイクロアナリシス観察された粒子をSEM・XMAで詳細に分析した結果、粒子には鉄、クロム、マンガンが比較的多く含まれており、成分割合から粒子は主にベアリングから発生していると推定できました。Iカップリング発光分光分析供試グリースを分析した結果、検出された金属元素は、SOAP-Tの結果表に示すように、鉄、鉛、銅、クロム、錫、リン、亜鉛、カルシウム、バリウム、アルミニウム、ケイ素、ナトリウム、ホウ素でした。これらの検出された金属元素から発生箇所を推定すると鉄、鉛、銅、クロム、錫・軸受等リン、亜鉛、バリウム・グリース添加剤カルシウム、アルミニウム、ケイ素、ナトリウム・増ちょう剤ホウ素・外部混入物であると思われます。このうち、機械部品が摩耗したと思われる元素はのグループです。グリースの物理的性状IRの結果、新グリースのIRスペクトルと一致しない箇所が確認されました。異種グリースの混入またはグリース名の誤りなどが考えられます。
報告№107-4545 報告№109-09302 | 分析№107-02185 分析№109-002182 | 109-002182 | トライボ診断の結果、粘度を除く項目は良好です。粘度は、前回同様に新油値のmm/sに比較し変化率が-.％のmm/sとなっており、当社推奨の管理限界値である±％を超えていました。粘度低下の要因のひとつとなる異種油の混入や劣化がIRで確認できなかったことから、今回の粘度低下は、潤滑油の製造ロットによる差異、または、潤滑油の分子がせん断作用を受けて低下したことなどが考えられます。全酸価の上昇が確認されていないため、現在のところ本試料油は継続使用可能な状態にありますが、粘度低下は、シール部からの漏れ量の増加や、油膜形成に影響し摩耗の促進につながりやすくなることから、定期的な分析により粘度の低下および油の劣化の進行状況を確認することを推奨します。粘度が当社推奨の管理限界値を超えています。粘度粘度はmm/sと新油値mm/sに比較して、粘度変化率は-.％で、当社推奨の管理限界値である±％を超えています。粘度粘度はmm/sとなっています。粘度指数粘度指数はとなっています。水分は.ppmと当社推奨の管理限界値の以下であり、良好と判断する。全酸価全酸価は.mgKOH/gと新油値.mgKOH/g以内にあり、良好と判断します。
報告№109-09136 報告№112-00608 | 分析№109-001160 分析№112-002588 | 112-002588 | 軸受は継続使用可能な状態にあると判断します。はフェログラフィーおよびSOAP／D-SOAPの結果から総合的に判断した結果、正常な状態にあると考えられます。フェログラフィー【定量分析：Is値】Is値は異常摩耗の早期発見パラメータのつで、摩耗粒子を定量化するために用います。Is値は前回に比較してのマイナス乗と変化はなく、低い値でした。フェログラフィー【定性分析：摩耗粒子および摩耗形態観察】分析結果から観察された全ての粒子量は少でした。Iカップリング発光分光分析【SOAP／D-SOAP】検出された金属元素から発生箇所を推定すると、以下の通りでした。鉄、アンチモン、ニッケル、錫・軸受等リン・添加剤カルシウム、アルミニウム、ナトリウム・外部混入異物計数汚染度は、前回に比較してNAS級からNAS級にランク低下し、良好でした。
報告№102-4513 | 分析№102-01967 | 102-01967 | EMBEDExcel.Sheet.分析の結果、前回から今回までの間、切削摩耗凝着摩耗が混在する摩耗形態に変化がなかったことが確認されました。このことから、これまで同様の運転条件であれば、今後少なくとも年間は軸受が継続使用可能な状態にあると判断します。それは、SOAP／D－SOAPの鉄が前回同様に検出されていないこと、ころがり軸受の寿命の指標であるフレーキングの発生が確認されておらず、前回同様に切削摩耗により発生する切削粒子と凝着摩耗により発生するシビア粒子が見られることから判断できました。グリース名がマルティノック№とご連絡いただきましたが、ちょう度がと№としてはちょう度が高く、マルティノック№の可能性がありますので、ご確認ください。尚、滴点、IRの各データは良好であり、本グリースは継続使用可能と判断します。
報告№106-6023 報告№106-0399 | 分析№106-00388 分析№106-02215 | 106-02215 | 分析の結果、摩耗粒子の形態観察で局部的な油膜切れにより発生するシビア粒子が観察されており、ギヤ歯面では凝着摩耗が発生していることが確認されました。また、SOAPで鉄、鉛、銅、D－SOAPで鉄、銅、アンチモン、錫が検出されたことから、ギヤ歯面、ブッシュ等の摺動材表面で摩耗が発生していることが確認されました。今後更に摩耗が進行することが懸念されるため、可能であれば、運転再開からヶ月経過した時点で再度分析を実施し、摩耗の進行状況を確認されることを推奨します。グリースの物理的性状を示すちょう度、滴点、水分、全酸価、IRの各データは新グリースとの比較が必要です。新グリースをご提供下さい。尚、報告書の管理表中に示しているSOAP／D-SOAPは、グリース潤滑の場合、摩耗粒子が均一に分散していないため、測定値が大きく変動することがありますので参考値としてお考え下さい。
報告№109-09136 報告№112-00162 | 分析№109-001160 分析№112-000663 | 112-000663 | 減速機は継続使用可能な状態にあると判断します。但し、今後も摩耗の進行を傾向監視するため、以下の対策を推奨します。定期的な分析疲労摩耗の進行を監視するため、定期的に分析を実施し、分析データによる摩耗の進行状況を確認することを推奨します。バックラッシによる評価トライボ診断では、バックラッシの増加量を分析結果から計算できますので、構造が確認できる図面、ギヤの形式、歯形、モジュール、歯数、歯幅をお知らせ下さい。計算結果をご報告いたします。Is値は異常摩耗の早期発見パラメータのつで、摩耗粒子を定量化するために用います。今回のIs値はの乗であり、潤滑状態は正常と判断できます。摩耗粒子の形態で比較的多く観察された粒子は、潤滑状態が正常な場合に発生する摩耗粒子繰返し応力を受けて発生する疲労摩耗粒子局部的に高圧・高温となる場合に発生するフリクションポリマでした。これらの摩耗粒子が観察された場合、潤滑部で発生している摩耗形態は、正常なマイルド摩耗疲労による疲労摩耗であり、そして局部的ではあるものの高圧・高温の箇所が発生していることも分かります。フリクションポリマは、潤滑油がギヤ歯面や軌道面に押し込められ高圧状態になると同時に、圧縮熱により高温状態になった結果、基油自身が重合反応を起こし生成することが知られています。そのため、高圧高温状態の解消がなされなければ、潤滑油の劣化が進行し、粘度上昇に因る潤滑異常に進展する場合があります。計数汚染度はNAS級と当社推奨の管理限界値に到達していました。フィルタ表面の異物観察で鉄錆、砂等が観察されたことから、汚染度が高い要因は、摩耗と外部混入異物の影響と思われます。分析結果計数汚染度は当社推奨の管理限界値に到達していました。計数汚染度計数汚染度はNAS級と当社推奨の管理限界値のNAS級に到達していました。重量汚染度は.mg/mlでした。機器の潤滑状態摩耗粒子の形態観察の結果、潤滑状態が正常な場合に発生する摩耗粒子、繰返し応力を受けて発生する疲労摩耗粒子、局部的に高圧・高温となる場合に発生するフリクションポリマが比較的多く観察されました。SOAPSOAPの結果、摩耗により発生する鉄が検出されました。D－SOAPD－SOAPの結果、摩耗により発生する鉄が検出されました。フェログラフィー異常摩耗の早期発見パラメータであるフェログラフィーのIs値がの乗と良好の範囲にあるものの、摩耗粒子の形態観察の結果、潤滑状態が正常な場合に発生する摩耗粒子、繰返し応力を受けて発生する疲労摩耗粒子、局部的に高圧・高温となる場合に発生するフリクションポリマが比較的多く観察されました。
報告№109-09448 報告№109-09448 | 分析№109-002870 分析№109-002870 | 109-002870 | 摩耗状態異常摩耗の早期発見パラメータであるフェログラフィーのIs値は、潤滑状態が良好な状態にあることを示すの乗であり、点検を要する摩耗粒子が観察されておらず、現在のところ継続使用は可能な状態にあると判断できます。この状態で検出された油中金属は、その多くが鉄であり、これらは摩耗粒子の観察結果から切削摩耗と疲労摩耗であることが分かりました。切削摩耗と疲労摩耗は、スパイラルベベルギヤの歯面で発生していると推定されますが、発生箇所が歯面の微小領域であることから、現在のところ、継続使用は可能と判断できます。バックラッシ減速機の構造から、最も負荷が大きく、摩耗が進行しやすい箇所をスパイラルベベルギヤとスパイラルベベルピニオンと推定し、この部分のバックラッシを求めました。提供していただいた図面には歯幅が記載されておらず、また、更油後の稼働時間も不明であったため、歯幅mmと、更油後の稼働時間を時間と仮定してバックラッシを計算しました。その結果、減速機のギヤ歯面に摩耗が集中していたと仮定した場合、バックラッシの増加は初期値からμm増加したと推定されました。バックラッシ増加分の上限値はメーカにより差異はあるものの、当社が推奨するバックラッシは一般に推奨されるμmを目安にしており、今回のデータはこの値に比較して十分に小さい値であることがわかります。汚染度計数汚染度がNAS級とやや汚染されていました。汚染度が高い要因は、摩耗によるものと思われます。を示す粘度、水分、全酸価、IRの各データは良好でした。結論ゲート機器の潤滑箇所の摩耗診断分析結果から摩耗が発生している箇所はギヤ歯面であり、摩耗形態は切削摩耗と疲労摩耗であることが分かりました。切削摩耗は、異物の噛み込みなどにより発生し、疲労摩耗は、ギヤ歯面に荷重が繰り返しかかることにより、歯面の表面下で材料が疲労して剥離します。歯面に加わる荷重が過大である場合、観察される摩耗粒子は今回より大きな粒子が発生します。分析結果から推定されたバックラッシの増加分はμmでしたが、このバックラッシは、一対の歯車の噛み合いを円滑にするための、ピッチ円周上での歯面間の遊びです。この値が過大になると振動や騒音の原因となるため、ギヤの摩耗状態を判断するためには重要なパラメータです。今回観察された摩耗粒子は、μmサイズの微小な粒子が支配的であることから、バックラッシの値は小さいと判断できます。バックラッシの計算時に仮定した稼働時間や歯幅などの数値が正確であれば、本減速機は継続使用可能と判断できます。整備の必要な箇所の検討整備が必要な箇所は、本分析結果から確認されませんでした。しかし、分析結果から僅かではありますがギヤの摩耗が進行していることが確認されていますので、今後は定期的に潤滑油分析を実施し、その結果から摩耗の進行状況を確認することにより、整備の必要の有無を監視する方法が有用と思われます。潤滑油の劣化度診断一般的に潤滑油が劣化した場合、油の外観は黒褐色になり、粘度や全酸価が上昇しスラッジ等が発生します。また、その過程では劣化の兆候を示すカルボン酸の吸収がIRで確認できます。今回のは、全てのデータが良好の範囲にあり、潤滑油の劣化は確認されなかったことから、継続使用可能であり、交換の必要はないと判断します。潤滑管理の方法現在の潤滑油は年使用していますが、年間使用したにもかかわらず劣化が確認されなかったことから、本設備の潤滑油は少なくても更油後年間は使用できることが分かりました。潤滑油の交換時期の判断は、今回の分析だけでは予測することは困難ですが、定期的に分析を実施し、その結果の傾向から劣化の進行状況を確認することで容易に可能になります。現在のところ潤滑部は継続使用可能な状態にあると思われますが、今後は摩耗が進行する場合がありますので、定期的に分析を実施し、摩耗の進行状況を確認されることを推奨します。次回分析の時期を理論的に求めたところ、最短で約時間となります。この時間は、油中汚染物が均一になるために必要とする時間であり、この時間を経過すれば、再分析の結果から状態の傾向を確認することが可能となりますので、これを参考に次回分析時期を検討されることを推奨します。尚、定期的な分析を実施する際には、に関する分析項目の実施を推奨します。今回の分析結果からは、油劣化の進行は確認されていませんが、定期的な分析により潤滑油の交換時期を管理することが可能となります。は良好と判断します。粘度粘度はmm/sと新油値mm/sに比較して、粘度変化率は-.％で、当社推奨の管理限界値である±％以内にあり、良好と判断します。水分はppmと当社推奨の管理限界値の以下にあり、良好と判断します。全酸価全酸価は.mgKOH/gと新油値.mgKOH/gに比較して高いものの、IRの結果で油劣化の兆候を示すカルボン酸の吸収が確認されていないことから、良好と判断します。IRIRの結果、油劣化の兆候を示すカルボン酸の吸収が確認されていないことから、良好と判断します。計数汚染度はやや高い値でした。計数汚染度計数汚染度はNAS級と当社推奨の管理限界値のNAS級以内にあるものの、やや高い値でした。重量汚染度はmg/mlと当社推奨の管理限界値のmg/ml以内にあり、良好と判断します。機器の潤滑状態摩耗粒子の形態観察の結果、異物の噛み込みなどで発生する切削粒子、疲労摩耗粒子、局部的に高圧・高温となる場合に発生するフリクションポリマが比較的多く観察されました。SOAPによる油中金属濃度SOAPによる油中金属濃度の結果、油の添加剤成分であるリン、外部から混入したと思われる亜鉛、ナトリウムが検出されました。SOAPによる油中金属濃度SOAPによる油中金属濃度の結果、鉄、油の添加剤成分であるリン、外部から混入したと思われる亜鉛、カルシウム、ナトリウムが検出されました。摩耗粒子診断異常摩耗の早期発見パラメータであるIs値がの乗と良好の範囲にあるものの、摩耗粒子の形態観察の結果、異物の噛み込みなどで発生する切削粒子、疲労摩耗粒子、局部的に高圧・高温となる場合に発生するフリクションポリマが比較的多く観察されました。
報告№108-0116 報告№108-0116 | 分析№108-00926 分析№108-00926 | 108-00926 | 起動渋滞が発生した。軸受の潤滑状態を確認する。分析の結果、D－SOAPで軸受の摩耗を示す錫が検出されたものの微量であり、その他のデータが良好であることから、この油は継続使用可能であり、潤滑状態も正常と判断します。但し、計数汚染度は、管理限界値内のNAS級になっていますが、μm以上のレンジだけが級となっており、このレンジの粒子が多いことが確認されました。摩耗粒子の形態観察およびフィルタ表面の異物観察で鉄錆、砂等が多く観察されたことから、大型の粒子が多い要因は、この大型の異物の影響と考えられますが、十分に廃油してから採油した試料油であれば、今回確認されたこの異物は、油中に存在していると考えられます。一般に、異物は運転中に外部から混入する可能性が少なく、今回の採油箇所がドレンバルブであることから、ドレンバルブに残留していたものを採油した可能性は否定できませんでした。一方、油中の摩耗粒子の中に異物のバイト作用による切削粒子が観察されています。この摩耗粒子は、軸受摺動面の異物が埋め込み作用により相手材の主軸を切削して発生することがあります。加えて、停止中の主軸と異物の先端部とが接触し、局部的に高面圧になる場合もあり、これにより起動渋滞につながることもありえますので、可能であれば濾過により汚染度を改善することを検討してください。このように、採油によってデータが大きく変動することがありますので、今後、採油を実施される場合は、外部からの影響を避けるために、運転中及び停止直後に油層中層部から直接採油を実施されることを推奨します。又、油槽中層部から採油が実施出来ない場合は、ドレンバルブ配管分を十分廃油してから採油されることを併せて推奨します。は良好と判断します。粘度は良好と判断します。粘度はmm/sと新油値mm/sに比較して、粘度変化率は-％で、当社推奨の管理限界値である±％以内にあり、良好と判断します。水分は良好と判断します。水分はppmと当社推奨の管理限界値の以下であり、良好と判断します。全酸価は良好と判断します。全酸価は.mgKOH/gと新油値.mgKOH/g以内にあり、良好と判断します。IRの結果、良好と判断します。IRの結果、油劣化の兆候を示すカルボン酸の吸収が確認されていないことから、良好と判断します。RBOTの結果、良好と判断します。RBOTはminと当社推奨の管理限界値のmin以上であり、良好と判断します。は良好と判断します。計数汚染度は良好と判断します。計数汚染度はNAS級と当社推奨の管理限界値のNAS級以内であり、良好と判断します。重量汚染度は良好と判断します。重量汚染度は.mg/mlと当社推奨の管理限界値のmg/ml以内であり、良好と判断します。機器の潤滑状態D－SOAPの結果、軸受の摩耗を示す錫が検出されました。SOAPの結果は良好です。SOAPの結果、油の添加剤成分であるリンがppm検出されました。軸受の摩耗を示す錫は検出されていないことから良好と判断します。D－SOAPの結果、軸受の摩耗を示す錫が検出されました。D－SOAPの結果、鉄が、軸受の摩耗を示す錫が、外部から混入したと思われるナトリウムが検出されました。フェログラフィーの結果、外部から混入したと思われる鉄錆、砂等が多く観察されました。異常摩耗の早期発見パラメータであるフェログラフィーのIs値が×の乗と良好の範囲にあるものの、摩耗粒子の形態観察の結果、外部から混入したと思われる鉄錆、砂等が多く観察されました。
報告№109-09136 報告№112-00372 | 分析№109-001160 分析№112-001552 | 112-001552 | 潤滑油は継続使用可能な状態にあると判断します。油中金属濃度Iカップリング発光分光分析【SOAP／D－SOAP】検出された金属元素から発生箇所を推定すると、以下の通りでした。鉄、ニッケル、亜鉛・シリンダ内壁、ポンプ内部等リン・添加剤カルシウム、ナトリウム・外部混入異物前回に比較して計数汚染度はNAS級からNAS級にランク低下し、重量汚染度は.mg/mlから.mg/mlに増加しているものの、共に当社推奨の管理限界値以下にあり、良好でした。．IRは良好でした。
報告№108-0411 報告№110-00656 | 分析№108-02744 分析№110-003020 | 110-003020 | は、油の粘度変化率、油中のスラッジの発生量などを判断パラメータに、粘度、全酸価、有機物・有機化合物、酸化安定度で評価します。分析の結果、油の粘性を示す粘度は、新油値のmm/sに比較して粘度変化率が+％のmm/sとほぼ変化はなく、また油中のスラッジの発生量を示す全酸価は、新油値の.mgKOH/gに対してと減少しており、さらには有機物・有機化合物の結果でも油が劣化した場合に発生するカルボン酸の発生も確認されず、酸化防止剤の残存量を示す酸化安定度は、限界値minに比較して、十分に残量があるminであった。以上のように、の健全性を示す各パラメータは全て良好であり、潤滑油の劣化は確認されませんでした。尚、別紙酸化安定度の減少傾向から油の余寿命を求めた結果、本試料は年月まで使用可能であることが分かります。油中の水分を計測した結果、水分はppmと新油と同等であり、継続使用可能な状態にあることが確認されました。潤滑油は継続使用可能な状態にあると判断します。
報告№109-09213 報告№109-09213 | 分析№109-001652 分析№109-001652 | 109-001652 | 分析の結果、転がり軸受の寿命の指標となるフレーキングで発生する摩耗粒子が観察されていないことから、本軸受は継続使用可能な状態にあると判断します。計数汚染度は良好と判断します。計数汚染度は良好と判断します。計数汚染度はNAS級と当社推奨の管理限界値のNAS級以内にあり、良好と判断します。重量汚染度はmg/mlとなっています。重量汚染度はmg/mlとなっています。機器の潤滑状態機器の潤滑状態は正常と判断します。SOAPの結果は良好です。SOAPの結果、油の添加剤成分であるリンが検出されています。摩耗により発生する鉄が検出されていないことから、良好と判断します。D－SOAPの結果、鉄が検出されています。D－SOAPの結果、摩耗により発生する鉄、油の添加剤成分であるリンが検出されています。フェログラフィーの結果は良好です。異常摩耗の早期発見パラメータであるフェログラフィーのIs値がの乗と良好の範囲にあり、潤滑状態は正常と判断します。
報告№109-09136 報告№111-00497 | 分析№109-001160 分析№111-002283 | 111-002283 | 潤滑油は継続使用可能な状態にあると判断します。粘度、全酸価、IR、RBOTの各データは良好でした。油の余寿命は、使用油の使用期間または使用時間が不明であったため、ご依頼の油の余寿命に関する検討は行えませんでした。ただし、分析の結果で新油値がminであったことから、使用期間を仮にヶ月間と仮定すれば余寿命は十二分にあると言えます。可能であれば、使用期間、あるいは使用時間の情報をご提供下さい。水分は良好でした。
報告№109-09136 報告№113-00390 | 分析№109-001160 分析№113-001577 | 113-001577 | 分析の結果、油中の汚染度が高い値でした。サンプル容器がペットボトルであったことから、容器内に残留していた汚染物によって、汚染度が高くなったと推定されます。計数汚染度計数汚染度はNAS級以上と高い値でした。
報告№104-4548 報告№104-0236 | 分析№104-01752 分析№104-01812 | 104-01812 | スタッカA走行用減速機の潤滑油を分析し、トライボ診断を実施しました。その結果、以下の通りでした。減速機の潤滑状態減速機の潤滑状態を知るためフェログラフィー及びSOAP／D-SOAPを実施しました。その結果、ギヤ歯面の摩耗が支配的であり、比較的マイルドな摩耗状態で進行していることが確認されました。D-SOAPの鉄濃度と油量リットルから計算によって求めた摩耗体積はmmとなります。減速機の構造、各ギヤのモジュール、歯数、歯幅、初期のバックラッシ等の情報が確認できれば、計算によってもとめた摩耗体積からこれまでのバックラッシ増加量を求め、更に、バックラッシ増加量を設計許容値に照合することで減速機の点検要否を検討することが可能となります。非分解による設備診断を推進する上で必要な、これらの情報を是非ご提供下さい。尚、ギヤ歯面の摩耗はマイルドな摩耗状態で進行していますが摩耗の進行状況を確認することはCBMを推進する上では重要です。傾向監視のための採油周期の検討には、回転数、濾過システムの有無および仕様等が必要ですのでこれらの内容をご提示下さい。潤滑油の劣化潤滑油の劣化状況を確認するため、全酸価及びIRを実施しました。その結果、全酸価が.mgKOH/gと新油値の.mgKOH/g以内にあり、且つ、IRの結果、新油のスペクトルに比較して変化がないことから、この油は継続使用可能と判断します。
|  | 113-001715 | 対象設備は継続使用可能な状態にあると判断します。但し、今後の摩耗進行の有無を確認するためにも傾向監視を継続することが有効です。また、潤滑油の水分は更油が必要な濃度を僅かに超えていました。更油或いは部分更油による水分濃度の調整水分の影響により金属表面で腐食摩耗が発生し、発生した鉄錆等の粒子が潤滑部に噛み込み摩耗が進行することがありますので、予防措置として更油或いは部分更油などにより相対的に水分濃度を低くするなどの方法を推奨します。定期的な分析今後懸念される凝着摩耗の進行を監視するため、定期的に分析を実施することを推奨します。はフェログラフィーおよびSOAP-Tの結果から総合的に判断した結果、継続使用は可能ですが、機器の機能を保持するためにも傾向管理が有用と考えます。フェログラフィー【定量分析：Is値】Is値は異常摩耗の早期発見パラメータのつで、摩耗粒子を定量化するために用います。Is値はの乗と、やや高い値でした。フェログラフィー【定性分析：摩耗粒子および摩耗形態観察】分析結果から比較的多く観察された粒子は、以下の通りでした。正常な摩耗粒子・潤滑状態が正常なマイルド摩耗により発生。シビア粒子・潤滑状態がやや厳しい凝着摩耗により発生。金属潤滑部が局部的に油膜切れを起していると考えられます。観察された摩耗粒子の中でもシビア粒子は、将来的な異常摩耗の進行に繋がる可能性を示唆しているため、傾向監視が必要と思われます。詳細は、別紙傾向監視が必要な摩耗粒子をご覧ください。Iカップリング発光分光分析【SOAP-T】検出された金属元素から発生箇所を推定すると、以下の通りでした。鉄、鉛、銅、ニッケル、錫・エンジン部品等リン、亜鉛、カルシウム、マグネシウム・添加剤アルミニウム、ケイ素、ナトリウム・外部混入異物クランクピンメタルの摩耗SOAP-Tで錫がppm、ニッケルが、銅が.ppm検出されたことから、クランクピンメタルが摩耗していると推定されました。詳細は、別紙クランクピンメタルの摩耗をご覧ください。粘度、塩基価の各データは良好でした。水分はと当社推奨の管理限界値を僅かに超えていました。今後、水分の影響でエンジン内部に錆が発生し、その影響で摩耗が発生する懸念があります。
報告№109-09136 報告№111-00540 | 分析№109-001160 分析№111-002456 | 111-002456 | 潤滑油および軸受は継続使用可能な状態にあると判断します。但し、今後も摩耗の進行を傾向監視するため、以下の対策を推奨します。定期的な分析凝着摩耗やフレッティング摩耗の進行を監視するため、定期的に分析を実施し、摩耗の進行状況を確認することを推奨します。最適な採油方法本試料油は、機器停止中にドレンプラグから採油されています。機器が停止している状態では、別紙油粒子の沈降の影響に示すように油槽内で撹拌がなくなり固形物が沈降するため、油中汚染度は高くなると推定されます。今後の採油は、極力運転中もしくは停止直後の油槽中層部から実施されることを推奨します。フェログラフィー異常摩耗の早期発見パラメータとして摩耗粒子を定量化して評価するフェログラフィーのIs値は、潤滑状態が厳しいの乗でした。摩耗粒子の形態で比較的多く観察された粒子は、金属潤滑部が局部的に油膜切れを起して発生する銅系シビア粒子フレッティングにより発生する赤錆でした。これらの摩耗粒子が観察された場合、潤滑部で発生している摩耗形態は、潤滑状態がやや厳しい凝着摩耗微振動によるフレッティング摩耗であることが分かります。フレッティングは、・軸と内輪内面・軸受箱と外輪外面・軌道輪と転動体の箇所で発生する可能性があります。フレッティング粒子は酸化して硬いため、軸受軌道面に噛み込んだ場合はその傷が疲労剥離の起点となり、疲労摩耗へと進展することが想定されます。Iカップリング発光分光分析供試の潤滑油を分析した結果、検出された金属元素は、SOAPの結果表に示すように、鉄、銅、クロム、アンチモン、錫、リン、亜鉛、カルシウム、バリウム、アルミニウム、ケイ素、ナトリウムでした。検出されたこれらの金属元素から発生箇所を推定すると鉄、銅、クロム、アンチモン、錫、亜鉛・軸受等リン・オイル添加剤カルシウム、バリウム、アルミニウム、ケイ素、ナトリウム・外部混入異物であると思われます。このうち、機械部品が摩耗したと思われる元素はのグループです。計数汚染度は当社推奨の管理限界値を超えていました。フィルタ表面の異物観察で銅合金、鉄錆が観察されたことから、汚染度が高い要因は、摩耗と外部混入異物の影響と思われます。粘度、酸価、IRの各データは良好でした。尚、水分は新油値に比較して高い値を示しています。使用油であるシンテッソHTは、ポリグリコールベースの合成ギヤオイルであるため、水分を吸収しやすい特性があります。水分濃度の増加とともに水分の影響による腐食摩耗の発生に注意が必要です。
報告№109-09136 報告№113-00335 | 分析№109-001160 分析№113-001343 | 113-001343 | 潤滑油の劣化は確認されなかったものの、油中の汚染度が高く、今後異物の噛み込みによる切削摩耗の発生が懸念されることから、に示す対策を推奨します。軸受は継続使用可能な状態にあると判断します。但し、今後の疲労摩耗、凝着摩耗の進行を確認するためにも傾向監視を継続することが有効です。定期的な分析今後懸念される疲労摩耗、凝着摩耗の進行および異物の噛み込みによる切削摩耗の発生を監視するため、定期的に分析を実施することを推奨します。最適な採油方法本試料油は、機器停止中に軸受下部廃油口から採油されているため、分析データが高濃度に出ていると推定されます。正確なデータによる診断を行うためにも、今後の採油は、極力運転中もしくは停止直後の油槽中層部から実施されることを推奨します。は、フェログラフィーおよびSOAP/D-SOAPの結果から総合的に判断した結果、継続使用は可能ですが、今後の機器の機能を確認するためにも傾向管理が有用と考えます。フェログラフィー【定量分析：Is値】Is値は異常摩耗の早期発見パラメータのつで、摩耗程度を定量化するために用います。前回に比較して、Is値はの乗から乗と、低い値でした。フェログラフィー【定性分析：摩耗粒子および摩耗形態観察】分析結果から観察された代表的な粒子は、以下の通りでした。疲労摩耗粒子・繰返し応力を受けて発生。銅系シビア粒子・潤滑状態がやや厳しい凝着摩耗により発生。金属潤滑部が局部的に油膜切れを起していると考えられます。フリクションポリマ・局部的に高圧・高温となる場合に発生。銅を使用した箇所が摩耗していることが分かりました。転がり軸受の型番が不明であるため保持器の材質が分かりませんが、保持器の材質が銅合金であった場合、摩耗が進行することで転動体とのギャップが大きくなると共に振動が増大し、摩耗の進行につながることが懸念されます。Iカップリング発光分光分析【SOAP/D-SOAP】検出された金属元素から発生箇所を推定すると、以下の通りでした。鉄、銅、アンチモン、錫、亜鉛・軸受等リン・添加剤カルシウム、バリウム、アルミニウム、ケイ素、ナトリウム、マグネシウム・外部混入異物前回同様に計数汚染度はNAS級から等級に変化はなかったものの、当社推奨の管理限界値に到達していました。フィルタ表面の異物観察で表面が茶褐色で金属片、鉄錆、砂等が観察されたことから、汚染度が高い要因は、摩耗とスラッジ、そして外部混入異物の影響と思われます。前回同様に粘度、水分、酸価、IRの各データは良好でした。
報告№109-09136 報告№112-00361 | 分析№109-001160 分析№112-001439 | 112-001439 | 減速機は継続使用可能な状態にあると判断します。但し、今後も摩耗の進行を傾向監視するため、以下の対策を推奨します。濾過および更油油中の汚染度が高いことから、観察された摩耗粒子や異物等がギヤ歯面および軌道面に噛み込み摩耗が進行することが懸念されるため、濾過および更油を推奨します。定期的な分析疲労摩耗の進行を監視するため、定期的に分析を実施し、分析データによる摩耗の進行状況を確認することを推奨します。はフェログラフィーおよびSOAP／D-SOAPの結果から総合的に判断した結果、やや厳しい状態にあると考えられます。フェログラフィー【定量分析：Is値】Is値は異常摩耗の早期発見パラメータのつで、摩耗粒子を定量化するために用います。前回に比較してのIs値はの乗から乗と良好の範囲にあり、低い値でした。フェログラフィー【定性分析：摩耗粒子および摩耗形態観察】分析結果から比較的多く観察された粒子は、以下の通りでした。正常な摩耗粒子・潤滑状態が正常なマイルド摩耗により発生。疲労摩耗粒子・繰返し応力を受けて発生。Iカップリング発光分光分析【SOAP／D-SOAP】検出された金属元素から発生箇所を推定すると、以下の通りでした。鉄・ギヤ、軸受等リン・添加剤カルシウム、ナトリウム・外部混入異物前回に比較して計数汚染度はNAS級からNAS級以上にランク上昇し、当社推奨の管理限界値を超えていました。フィルタ表面の異物観察で金属片、鉄錆、砂等が観察されたことから、汚染度が高い要因は、摩耗と外部混入異物の影響と思われます。分析結果計数汚染度は当社推奨の管理限界値を超えていました。計数汚染度計数汚染度はNAS級以上と当社推奨の管理限界値のNAS級を超えていました。重量汚染度は.mg/mlでした。摩耗粒子の形態観察の結果、潤滑状態が正常な場合に発生する摩耗粒子、繰返し応力を受けて発生する疲労摩耗粒子が比較的多く観察されました。SOAPSOAPの結果、摩耗により発生する鉄が検出されていないことから、良好と判断します。D-SOAPD-SOAPの結果、摩耗により発生する鉄が検出されました。フェログラフィー異常摩耗の早期発見パラメータであるフェログラフィーのIs値がの乗と良好の範囲にあるものの、摩耗粒子の形態観察の結果、潤滑状態が正常な場合に発生する摩耗粒子、繰返し応力を受けて発生する疲労摩耗粒子が比較的多く観察されました。
報告№109-09496 報告№111-00224 |  | 111-001124_1125 | の評価を示す粘度、水分、酸価、IRの各データは当社推奨の管理限界値内にあることから、継続使用可能と判断します。濾過効率の確認表に示す通り、油清浄機入口に比較して出口の粒子数が若干大きな値を示しており、濾過効率を求めることができませんでした。油清浄機の濾過性能の上限に到達し、平衡状態になっている可能性が考えられます。機器の潤滑状態今回の分析では上述したとおり、入口側と出口側の汚染度データが逆転していたため油清浄機の濾過効率を求められず、定量的な評価はできませんでした。そのため、今回は油中の摩耗粒子の形態から摩耗状況を確認しました。その結果、異常な摩耗形態を示す摩耗粒子が観察されなかったことから、潤滑状態は正常な状態にあると判断します。を示す粘度、水分、酸価、IRの各データは良好です。油清浄機の濾過効率による油汚染度管理に関する考察油清浄機の濾過効率の指標であるβ値を確認するため、油清浄機の入口側と出口側の配管より採油を実施し、計数汚染度を実施しました。その結果を下表に示します。 ・ここで、 EMBEDExcel.Sheet.表に示す通り、油清浄機入口に比較して出口の粒子数が若干大きな値を示しており、濾過効率を求めることができません。油清浄機の入口と出口の粒子数を比較し、濾過後の出口側の粒子数が多くなる現象が見られた場合、その原因として、油清浄機の濾過性能の上限に到達し、平衡状態になっている油清浄機の濾過材の交換時期を迎えた採油配管の排油が十分ではなく、配管内に滞留していた錆などの汚染粒子が混入した状態で採油した採油試料が入れ替わった事などが考えられます。機器の摩耗今回の分析では、入口側と出口側の汚染度データが逆転していたため油清浄機の濾過効率を求められず、定量的な評価はできませんでした。EMBEDExcel.Sheet.そこで、今回は油中の摩耗粒子の形態から摩耗状況を確認しました。油清浄機入口の油中の摩耗粒子を詳細に観察した結果、異常な摩耗形態を示す摩耗粒子が観察されなかったことから、潤滑状態は正常な状態にあると判断します。
報告№109-09611 報告№109-09611 | 分析№109-003762 分析№109-003762 | 109-003762 | ・摩耗状態油中金属分析の結果、前回同様にSOAPで鉄、銅、D－SOAPで鉄、錫が比較的多く検出されました。これらの金属成分は、粒子観察の結果から異物の噛み込みなどで発生する切削粒子、金属接触が厳しい場合に発生するシビア粒子、金属接触が厳しく、且つ、摩擦熱が高い場合に発生する球状粒子が比較的多く観察されていることから、潤滑部で発生している摩耗形態は切削摩耗凝着摩耗であることが分かりました。異常摩耗の早期発見パラメータであるフェログラフィーのIs値がの乗から乗に桁低下しているものの、潤滑状態がやや厳しいことが分かりました。摩耗形態の中で特に切削摩耗は、異物が混入していない状態に比較して摩耗進行速度が速く注意が必要です。また、切削摩耗発生の原因となる混入異物が残留している場合、この異物により切削摩耗が継続して発生する可能性があります。・軸受メタルの摩耗メタルの摩耗体積および摩耗深さを求めました。本軸受は、油の抜き取りや不足があった場合にその都度補給しており、その履歴がないため濃度補正を行うことが出来ません。そのため、過去回の分析結果で最も高い錫濃度ppmと、油量Lから計算により求めました。メタル表面の平均的な摩耗深さは.μmとなり、メタルの表面粗さをsと仮定すると摩耗は軽微であることが判ります。・銅を使用した箇所の溶出・摩耗銅を使用した部分の溶出・摩耗が発生しています。亜鉛系添加剤を使用している潤滑油で銅が検出される場合、潤滑系統内の銅が亜鉛系添加剤の影響により溶出することが知られています。今回の検出は、この溶出と、摺動面の摩耗との双方によるものと考えられます。今後、別紙鉱油の酸化に対する金属触媒の影響に示すように濃度の増加に伴い酸化速度が速まる可能性があります。・汚染度前回に比較して計数汚染度がNAS級以上から級にランク減少し、当社推奨の管理限界内にあり、良好と判断します。・粘度、水分、全酸価、IRの各データは良好でした。潤滑油および軸受は継続使用可能な状態にあるものの、以下の判断が必要です。今後、切削摩耗の進行を監視するために、定期的に分析を実施し、摩耗の進行状況および油の劣化状況を確認されることを推奨します。次回分析の時期を理論的に求めたところ、最短で約時間となります。この時間は、油中汚染物が均一になるために必要とする時間であり、この時間を経過すれば、再分析の結果から状態の傾向を確認することが可能となりますので、これを参考に次回分析時期を検討されることを提案します。
報告№111-00372 報告№111-00372 | 分析№111-001676 分析№111-001758 | 111-001758 | ちょう度値と新グリース値に比較して上昇し、当社推奨の管理上限値であるを超えていることから、軟化していることが分かりました。軟化したグリースを使用した場合、グリースの漏洩や軸受等で油膜切れが発生することが懸念されます。グリースが軟化していたため、以下の対策が必要です。グリースを交換されることを推奨します。≪状態監視とパラメータ≫分析の目的および各分析のパラメータは以下の通りです。特性低下目的：グリースの分析結果から、グリースの物理的性状や劣化傾向などを確認する。全酸価JISK赤外線吸収スペクトルJISKちょう度JISK滴点JISK摩耗目的：グリース中の摩耗粒子を分析する事により、回転・摺動部の潤滑状態、摩耗劣化の程度、余寿命などを解析する。摩耗診断電子顕微鏡観察JISKX線マイクロアナリシス油中金属濃度JISK≪分析結果≫特性低下全酸価：良好全酸価.mgKOH/gは新油値の.mgKOH/gに比較し高くはあるものの、有機物・有機化合物試験の結果で油劣化の兆候を示すカルボン酸の吸収が見られないことから問題は無いと判断します。赤外線吸収スペクトル：良好ちょう度：要処置ちょう度値はと当社推奨の管理上限値であるを超えていました。滴点：良好滴点はと新油値のに比較し変化はないことから問題は無いと判断します。摩耗摩耗診断電子顕微鏡観察・X線マイクロアナリシス：今回は実施していません。油中金属濃度：今回は実施していません。
報告№109-09136 報告№109-09185 | 分析№109-001160 分析№109-001465 | 109-001465 | 軸受交換後ヶ月経過後の潤滑状態を確認する。軸受の潤滑状態分析の結果、異常摩耗の早期発見パラメータであるフェログラフィーのIs値がの乗と高く、摩耗粒子の形態観察で疲労摩耗粒子が多く観察され、観察された疲労摩耗粒子の中にはμmサイズの大型の疲労摩耗粒子が観察されました。また、フィルタ表面の異物観察で金属片が多く観察され、中には～μmサイズの金属片が観察されました。前回更油の際に、フラッシングなどを十分に行い、それまでに発生した摩耗粒子などの異物が除去できていたと仮定すると、今回の分析結果は疲労摩耗の進行期にあることを示しています。しかし、更油後の分析データがないため、今回観察された摩耗粒子が、更油後に発生したものであるかを確認する必要があり再度分析を推奨します。再分析の時期を理論的に求めたところ、最短で約時間となりました。この時間は、油中汚染物が均一になるために必要とする時間であり、この時間を経過すれば、再分析の結果から状態の傾向を確認することが可能となります。計数汚染度はNAS級以上、重量汚染度はmg/mlと共に当社推奨の管理限界値を超えています。
報告№107-0366 報告№113-00513 | 分析№107-01900 分析№113-002152 | 113-002152 | 濾過前の試料油を分析した結果、メタルの主成分である錫がD-SOAPで検出されました。メタルの摩耗メタルの主成分である錫が検出されたことから、メタルが若干摩耗している可能性があると推定されます。現時点では継続使用に問題ありませんが、メタルの摩耗推移を把握するために、引き続き傾向監視を行うことが有用です。定期的にトライボ診断を実施し、摩耗の進行状況を確認することを推奨します。仮に、軸受メタルの摩耗が増加傾向にある場合、摩耗速度と摩耗量を評価する必要がありますので、次回分析時には、メタルの使用開始時期、油量をお知らせください。
報告№107-4545 報告№111-00278 | 分析№107-02185 分析№111-001849 | 111-001849 | 潤滑油は継続使用可能な状態にあると判断します。前回同様に粘度、水分、全酸価の各データは良好でした。分析結果は良好と判断します。粘度粘度は.mm/sと新油値mm/sに比較して、粘度変化率は-.％で、当社推奨の管理限界値である±％以内にあり、良好と判断します。水分はと当社推奨の管理限界値の以下にあり、良好と判断します。全酸価全酸価は.mgKOH/gと新油値.mgKOH/g以下にあり、良好と判断します。
報告№101-0055 | 分析№101-00617 | 101-00617 | μm以下の摩耗粒子が支配的であり、ベアリング寿命の指標と考えられているフレーキングの発生は確認されず、継続使用可能な状況にあると考えられます。粘度は良好と判断します。粘度はmm/sと新油値mm/sに比較して、粘度変化率は-％と当社推奨の管理目安内にあり、良好と判断します。水分は良好と判断します。水分は.ppmと当社推奨の管理目安内にあり、良好と判断します。全酸価は良好と判断します。全酸価は.mgKOH/gと新油値.mgKOH/gに比較して変化はなく、良好と判断します。IRは新油に比較して変化はなく、良好と判断します。IRはチャートに示すように新油に比較して変化はなく、良好と判断します。計数汚染度はNAS級と良好と判断します。計数汚染度はNAS級と当社推奨の管理目安内にありました。重量汚染度はmg/mlと良好と判断します。重量汚染度はmg/mlと当社推奨の管理目安内にありました。機器の潤滑状態鉄濃度がppmと高い値を示していた。SOAPの結果、ベアリングの軌道面、転動面の摩耗により発生したと思われる鉄がppm検出されました。鉄濃度がppmでした。D－SOAPの結果、ベアリングの軌道面、転動面の摩耗により発生したと思われる鉄がppm検出されました。μm以下の摩耗粒子が支配的でした。μm以下の摩耗粒子が支配的であり、ベアリング寿命の指標と考えられているフレーキングの発生は確認されず、継続使用可能な状況にあると考えられます。
報告№109-09136 | 分析№109-001160 | 114-000755 | 潤滑油は物理的性状、汚染状態が良好の範囲にあることから、継続使用可能な状態にあると判断します。分析結果計数汚染度はNAS級と当社推奨の管理限界値以下であり、良好です。粒度分布比粒度分布比は、摩耗が安定した潤滑状態での粒子数データを分母とし、その後の機器稼動させた際の粒子数データを分子として、摩耗状態の推移を無次元化した粒子数の比であり、潤滑状態を評価するパラメータのつです。今回の分析は、本設備において、初回の分析であるため、定常摩耗状態の粒子数データがないことから、更油後から平衡濃度に到達するまでの時間および、新油からの粒子増加量を基に計算される粒子数増加傾向に基づき算出した平衡濃度を分母に粒度分布比を求めました。その結果は、以下のようになりました。～μmサイズで、～μmサイズで摩耗状態が良好である場合、サイズの小さい摩耗粒子から粒子数が増加し、潤滑状態が厳しくなるにつれ、大型の摩耗粒子が発生しやすくなります。今回は～μmサイズの粒度分布比はであり、～μmサイズの粒度分布比に比べて小さく、且つ、各粒子濃度は正常な範囲にあることから、本設備は継続使用が可能な状態にあると判断します。粘度、水分、酸価、IRの各データは良好と判断します。
報告№109-09136 報告№112-00253 | 分析№109-001160 分析№112-001004 | 112-001004 | 潤滑油は継続使用可能な状態にあると判断します。粘度、全酸価、IR、RBOTの各データは良好でした。油の余寿命は、使用油の使用期間または使用時間が不明であったため、ご依頼の油の余寿命に関する検討は行えませんでした。ただし、今回の結果がmin、新油値がminであることから、使用期間を仮にヶ月間と仮定すれば余寿命は十二分にあると言えます。可能であれば、使用期間、あるいは使用時間の情報をご提供下さい。水分は良好でした。
報告№104-0378 報告№105-6026 | 分析№104-02669 分析№105-00809 | 105-00809 | オーバーホールヶ月後に初期試験を実施した結果、重量汚染度が前回に比較して.mg/mlからmg/mlに上昇し、当社推奨の管理限界値を超えていました。重量汚染度が高い要因は、以下の点が考えられます。D－SOAPの結果、油の添加剤成分であるバリウムが検出されたことから、油の添加剤成分の析出が発生した圧油中の溶存空気は、圧油ポンプで圧縮される際に生じる断熱圧縮による熱の影響で潤滑油の分子が切断され、炭化して油中に存在する場合があることが知られています。これが重量汚染度の原因であればRBOTが低下します。重量汚染度が高い要因は、これらのいずれか、または、両方が発生していた可能性がありますが、今回はRBOTの低下が確認されずが発生していたとしても極僅かであったと考えられます。今後は、汚染度が高いことでバルブ類の動作障害、ストレーナの目詰まり等が発生することが懸念されるため、濾過を実施されることを推奨します。
報告№109-09094 報告№109-09094 | 分析№109-000939 分析№109-000939 | 109-000939 | 分析の結果、全てのデータが良好であることから、このグリースは継続使用可能と判断します。尚、有機物・有機化合物の結果、新グリースと異なるピークが確認されたことから、グリース名が違うか、或いは、異種グリースが混入した可能性が考えられますので、グリースを再確認するとともに、異種グリースの混入の可能性についてご確認下さい。特性低下有機物・有機化合物の結果、新グリースと異なるピークが確認されたことから、グリース名が違うか、或いは、異種グリースが混入した可能性が考えられますので、グリースを再確認するとともに、異種グリースの混入の可能性についてご確認下さい。ちょう度は良好と判断します。ちょう度はと当社推奨の管理限界値であるから以内にあり、良好と判断します。滴点は良好と判断します。滴点はと新グリース値に比較して高いものの、良好と判断します。全酸価は良好と判断します。全酸価は.mgKOH/gと新グリース値.mgKOH/g以内にあり、良好と判断します。有機物・有機化合物の結果、良好と判断します。有機物・有機化合物の結果、油劣化の兆候を示すカルボン酸の吸収が確認されていないことから、良好と判断します。但し、新グリースと異なるピークが確認されたことから、グリース名が違うか、或いは、異種グリースが混入した可能性が考えられますので、グリースを再確認するとともに、異種グリースの混入の可能性についてご確認下さい。
報告№109-09136 報告№113-00295 | 分析№109-001160 分析№113-001202 | 113-001202 | 減速機は継続使用可能な状態にあると判断します。但し、今後も摩耗の進行を傾向監視するため、以下の対策を推奨します。定期的な分析今後懸念される切削摩耗、疲労摩耗の進行を監視するため、定期的に分析を実施することを推奨します。はフェログラフィーおよびSOAP／D-SOAPの結果から総合的に判断した結果、継続使用は可能ですが、今後の機器の機能を確認するためにも傾向管理が有用と考えます。フェログラフィー【定量分析：Is値】Is値は異常摩耗の早期発見パラメータのつで、摩耗粒子を定量化するために用います。Is値は前回に比較しての乗から変化はなく、低い値でした。フェログラフィー【定性分析：摩耗粒子および摩耗形態観察】分析結果から比較的多く観察された粒子は、以下の通りでした。切削粒子・異物や金属表面の微小突起による切削摩耗により発生。疲労摩耗粒子・繰返し応力を受けて発生。観察された摩耗粒子の中でも切削粒子は、注意が必要です。減速機で切削摩耗が発生した場合、減速機内部で使用されている転がり軸受が切削摩耗により生じた軌道面の損傷が起点となって、寿命が分の程度に低下することがあることから、切削摩耗には十分注意する必要があります。切削摩耗の発生原因となる混入異物が残留している場合、この異物により切削摩耗が継続して発生する可能性があります。Iカップリング発光分光分析【SOAP／D-SOAP】検出された金属元素から発生箇所を推定すると、以下の通りでした。鉄、銅、錫、亜鉛・ギヤ、軸受等リン・添加剤カルシウム、アルミニウム、ケイ素、ナトリウム・外部混入異物計数汚染度は、前回に比較してNAS級から等級に変化はなく、良好でした。分析結果計数汚染度は良好と判断します。計数汚染度計数汚染度はNAS級と当社推奨の管理限界値のNAS級以下にあり、良好と判断します。重量汚染度は.mg/mlでした。摩耗粒子の形態観察の結果、異物の噛み込みにより発生する切削粒子、繰返し応力を受けて発生する疲労摩耗粒子が比較的多く観察されました。SOAPSOAPの結果、摩耗により発生する鉄が検出されていないことから、良好と判断します。D-SOAPD-SOAPの結果、摩耗により発生する鉄が検出されました。フェログラフィー異常摩耗の早期発見パラメータであるフェログラフィーのIs値がの乗と良好の範囲にあるものの、摩耗粒子の形態観察の結果、異物の噛み込みにより発生する切削粒子、繰返し応力を受けて発生する疲労摩耗粒子が比較的多く観察されました。
報告№109-09569 報告№109-09569 | 分析№109-003533 分析№109-003533 | 109-003533 | を示す粘度、水分、全酸価、泡立ち試験の各データは良好でした。潤滑状態の異常の早期発見パラメータである潤滑状態指数は、のマイナス乗と濾過設備のない機器であれば正常な潤滑状態にあると判断できます。・消泡性能の低下消泡性の性能が低下していることが確認されたことから、今後の使用状況によっては油の酸化劣化が進行したり、ギヤ歯面およびベアリング軌道面で油膜切れが発生したりする場合があるため、消泡剤の添加による消泡性能の改善など何らかの対応が必要になると思われます。・潤滑状態濾過設備のない機器であれば正常な潤滑状態にあると判断できますが、当該機の潤滑系にはフィルタが設置されているため、別紙インライン・オフラインフィルタの影響に示すとおり、潤滑状態が異常となり大型の摩耗粒子が発生したとしても、粒子の大部分が捕捉されてしまい正常な潤滑状態にあると誤認してしまう可能性があります。このようなフィルタの影響を考慮に入れたLCインデックスは、摩耗がやや厳しい状態に分類されるの乗領域となりました。フィルタの影響を考慮した潤滑状態指数は、前回のの乗から乗に桁低下し、運転状態が前回と大きな差がなければ、摩耗が安定している状態にあると思われます。結論消泡性能の低下が確認されたものの、ギヤおよび転がり軸受は、継続続使用可能な状態にあると思われます。尚、今後は障害予防を目的に以下の対策を推奨します。現在のところ摩耗は安定した状態にあると思われますが、運転条件によっては摩耗の進行が速まる場合も想定されるため、今後は潤滑油の分析に加えてフィルタ付着物の分析を実施し、異常な摩耗状態発生の有無を精密に確認することを推奨します。消泡性能の改善は、添加する消泡剤の効果をテストにより確認する必要がありますので、必要な場合は当社営業担当者までお知らせ下さい。泡立ち試験の結果、消泡性能が低下していることが確認されました。粘度粘度は.mm/sと新油値mm/sに比較して、粘度変化率は-％で、当社推奨の管理限界値である±％以内にあり、良好と判断します。粘度粘度は.mm/sでした。粘度指数粘度指数はでした。泡立ち試験泡立ち試験は-と新油に比較して高い値でした。水分はppmと当社推奨の管理限界値の以下であり、良好と判断します。全酸価全酸価はmgKOH/gと新油値mgKOH/gに比較して高いものの、IRの結果で油劣化の兆候を示すカルボン酸の吸収が確認されていないことから、良好と判断します。機器の潤滑状態精密な濾過設備がない機器であれば、潤滑状態指数は正常の範囲にあると判断します。潤滑状態指数異常摩耗の早期発見パラメータである潤滑状態指数がのマイナス乗と精密な濾過設備がない機器であれば、潤滑状態指数は正常の範囲にあると判断します。
報告№102-5005 | 分析№102-02136 | 102-02136 | 分析の結果、軸受は継続使用可能な状態にあると判断します。それは、計数汚染度がNAS級と清浄で、SOAP／D－SOAPでメタルの主成分である錫が検出された量が微量であり、更に、フェログラフィーの異常摩耗の早期発見パラメータであるIs値が良好の範囲にあることから判断しました。尚、を示す粘度、水分、全酸価、IRの各データが良好であることから、この油は継続使用可能と判断します。
報告№109-09136 報告№112-00635 | 分析№109-001160 分析№112-002848 | 112-002848 | 分析の結果、潤滑油および対象設備は継続使用可能な状態にあると判断します。但し、今後も摩耗の進行を傾向監視するため、以下の対策を推奨します。定期的な分析定期的に分析を実施することにより、データの変化から異常の兆候を早期に発見することが可能となります。今回初回分析であるため、あと最低でも回分析を実施することにより、分析データの変化を確認し、分析周期を検討することを推奨します。今後懸念される凝着摩耗の進行を確認するため、出来るだけ早めに回目の分析を実施することを推奨します。はフェログラフィーおよびSOAP-Tの結果から総合的に判断した結果、傾向管理が必要な状態にあると考えられます。フェログラフィー【定量分析：Is値】Is値は異常摩耗の早期発見パラメータのつで、摩耗粒子を定量化するために用います。今回のIs値はの乗とやや高い値でした。フェログラフィー【定性分析：摩耗粒子および摩耗形態観察】分析結果から比較的多く観察された粒子は、以下の通りでした。正常な摩耗粒子・潤滑状態が正常なマイルド摩耗により発生。黒錆・潤滑状態がやや厳しい凝着摩耗により発生。金属接触が厳しく、且つ、高い摩擦熱が発生していると考えられます。フリクションポリマ・局部的に高圧・高温となる場合に発生。観察された摩耗粒子の中でもフリクションポリマは、注意が必要です。フリクションポリマは、潤滑油が摺動面に押し込められ高圧状態になると同時に、圧縮熱により高温状態になった結果、基油自身が重合反応を起こし生成することが知られています。そのため、高圧高温状態の解消がなされなければ、潤滑油の劣化が進行し、粘度上昇に因る潤滑異常に進展する場合があります。Iカップリング発光分光分析【SOAP-T】検出された金属元素から発生箇所を推定すると、以下の通りでした。鉄、ニッケル、錫・エンジン部品リン、亜鉛、カルシウム・添加剤バリウム、ナトリウム、モリブデン・外部混入異物メタルの摩耗SOAP-Tで軸受メタルの主成分である錫がppm検出されました。潤滑状態が直ちに異常にならないと思われますが、メタル成分が検出されていることからメタルの一部に油膜切れが発生していることの証です。一般に非常用ディーゼル発電機の稼働率は低稼働率であり、起動停止回数が多い傾向にあるため、本機のメタル成分の増加要因は起動停止時に油膜切れが生じて発生していると推定されます。一定期間経過後に再分析し、傾向監視によるメタルの摩耗状態を確認する必要があると思われます。計数汚染度計数汚染度はNAS級以上と汚染されていました。粒度分布粒度分布は.～μmの範囲にあり、.μmにピークが確認されました。μm以下の粒子が多いことから、燃焼して発生したすす等であることが分かりました。は良好と判断します。粘度粘度は、mm/sと新油値.mm/sに比較して、粘度変化率は-％で、当社推奨の管理限界値である±％以内にあり、良好と判断します。水分は、ppmと当社推奨の管理限界値の以下であり、良好と判断します。酸価は、mgKOH/gと新油値mgKOH/gに比較して高いものの、IRの結果、油劣化の兆候を示すカルボン酸の吸収が確認されていないことから、良好と判断します。塩基価は、mgKOH/gと当社推奨の管理限界値であるmgKOH/g以上であり、良好と判断します。IRIRチャートの結果、新油と使用油のスペクトルパターンはほぼ一致し、また、油劣化の兆候を示すカルボン酸の吸収が確認されていないことから、良好と判断します。
報告№103-6077 | 分析№103-01681 | 103-01681 | 濾過後の試料油を分析した結果、計数汚染度、フェログラフィーを除く項目は良好でした。計数汚染度がNAS級とやや不良の領域にあり、濾過後としては高い値でした。フェログラフィーの結果、摩耗過酷度を示すIs値は.と非常に良好の範囲にあるものの、摩耗粒子形態観察で、金属接触が厳しい場合に発生するシビア粒子、外部から混入した異物、球状粒子が多く見られたことから、汚染の要因は、摩耗粒子と外部から混入した異物によるものと考えられました。フェログラフィーで観察されたシビア粒子、球状粒子は、異常の兆候を示す形態のパラメータで、この摩耗粒子が発生する場合、潤滑状態に注意が必要です。球状粒子の発生原因は、溶接工事、溶接作業などによる溶接スパッタの混入、電食による発生、厳しい金属接触による摩耗、が考えられます。発生原因が、の溶接スパッタの混入であれば、今後増加しないと思われますが、が考えられる場合は、原因を取り除かなければ球状粒子は増加すると考えられますので、この球状粒子の増加の有無を確認されることを推奨します。尚、今回オーバーホール時に濾過を実施し、その後採油を実施しているにもかかわらず、計数汚染度が高い値を示し、外部から混入した異物が多く見られていた事から、濾過作業・採油方法のどちらかが適切ではなかった可能性があります。現在循環している油の汚染度を確認し、汚染度が今回同様であれば、濾過作業、汚染度が改善された場合は採油方法に問題があったことが判断できますので、再度採油・分析を実施されることを推奨します。
報告№109-09136 | 分析№109-001160 | 113-002329 | 潤滑油および減速機は継続使用可能な状態にあると判断します。但し、今後の摩耗推移を確認するためにも傾向監視を継続することが有効です。定期的な分析今後の摩耗推移を監視するため、定期的な分析実施を推奨します。異常摩耗の早期発見のパラメータであるIs値は、レベルと正常でした。但し、潤滑部の摩耗が認められたため、定期的に潤滑油分析を実施し、摩耗推移を監視することが有用と考えます。フェログラフィーで比較的多く観察された粒子は、以下の通りです。正常な摩耗粒子・潤滑状態が正常なマイルド摩耗により発生。シビア粒子・潤滑状態がやや厳しい凝着摩耗により発生。極微小領域で油膜切れが発生したことを示します。疲労摩耗粒子・繰返し応力による金属疲労で発生。大型化するとフレーキングの発生が懸念されます。球状粒子・微小領域における溶融摩耗により発生。高熱が発生した箇所があると考えられます。シビア粒子、球状粒子は、摩擦面が将来的に異常摩耗へ進展する可能性を示唆しているため、傾向監視が有用と思われます。詳細は、別紙傾向監視が必要な摩耗粒子をご覧ください。粘度、水分、酸価の各データは良好です。
報告№107-4508 報告№107-4516 | 分析№107-00526 分析№107-00812 | 107-00812 | 軸受の潤滑状態分析の結果、SOAP／D－SOAPで鉄が検出されたものの、摩耗粒子形態観察で転がり軸受の寿命の指標となるフレーキングが確認されていないことから、軸受は継続使用可能な状態にあると判断します。又、報告書の管理表中に示しているSOAP／D-SOAPは、グリース潤滑の場合、摩耗粒子が均一に分散しているとは考え難いため、測定値が大きく変動することが予想されますので参考値としてお考え下さい。グリースの物理的性状グリースの物理的性状を示すちょう度が当社推奨の管理上限値を超え、新グリースのに比較してと上昇し、グリースが軟化していることが確認されました。軟化したグリースを使用した場合、グリースの漏洩や油膜切れが発生することが懸念されるため、定期的に分析を実施し、グリースの軟化の影響による摩耗発生の有無を確認されることを推奨します。尚、全酸価は当社に新グリースのデータがないため、判定することが出来ませんでした。新グリースとの比較が必要ですので、新グリースをご提供下さい。
|  | 113-002860 | 潤滑油および対象設備は継続使用可能な状態にあると判断します。但し、将来的な摩耗進行の有無を確認するためにも傾向監視を継続することが有効です。定期的な分析クランクメタル、ピストンリングなどの摩耗の進行を監視するために、定期的に分析を実施し、進行状況を確認されることを推奨します。異常摩耗の兆候を示す摩耗粒子が顕著に観察されなかったものの、異常摩耗の早期発見のパラメータであるIs値が、前回の-レベルからレベルに上昇し、やや高い値であることから、定期的に潤滑油分析を実施し、摩耗推移を監視することが有用と考えます。粘度、水分、塩基価、IR酸化度の各データは良好です。
報告№109-09568 報告№109-09568 | 分析№109-003502 分析№109-003502 | 109-003502 | を示す粘度、水分、全酸価の各データは良好でした。泡立ち試験の結果は、-と新油値が-であるのに比較して高い値となっていたことから消泡性能が低下していることが分かりました。潤滑状態の異常の早期発見パラメータである潤滑状態指数は、のマイナス乗と濾過設備のない機器であれば正常な潤滑状態にあると判断できます。・消泡性能の低下消泡性の性能が低下していることが確認されたことから、今後の使用状況によっては油の酸化劣化が進行したり、ギヤ歯面およびベアリング軌道面で油膜切れが発生したりする場合があるため、消泡剤の添加による消泡性能の改善など何らかの対応が必要になると思われます。・潤滑状態濾過設備のない機器であれば正常な潤滑状態にあると判断できますが、当該機の潤滑系にはフィルタが設置されているため、別紙インライン・オフラインフィルタの影響に示すとおり、潤滑状態が異常となり大型の摩耗粒子が発生したとしても、粒子の大部分が捕捉されてしまい正常な潤滑状態にあると誤認してしまう可能性があります。このようなフィルタの影響を考慮に入れたLCインデックスは、摩耗がやや厳しい状態に分類されるの乗領域となりました。フィルタの影響を考慮した潤滑状態指数は、前回のの乗から変化はなく、運転状態が前回と大きな差がなければ、摩耗は安定している状態にあると思われます。結論消泡性能の低下が確認されたものの、潤滑油、ギヤおよび転がり軸受は、継続続使用可能な状態にあると思われます。尚、今後は障害予防を目的に以下の対策を推奨します。現在のところ摩耗は安定した状態にあると思われますが、運転条件によっては摩耗の進行が速まる場合も想定されるため、今後は潤滑油の分析に加えてフィルタ付着物の分析を実施し、異常な摩耗状態発生の有無を精密に確認することを推奨します。消泡性能の改善は、添加する消泡剤の効果をテストにより確認する必要がありますので、必要な場合は当社営業担当者までお知らせ下さい。泡立ち試験の結果、消泡性能が低下していることが確認されました。粘度粘度はmm/sと新油値mm/sに比較して、粘度変化率は-％で、当社推奨の管理限界値である±％以内にあり、良好と判断します。粘度粘度は.mm/sでした。粘度指数粘度指数はでした。泡立ち試験泡立ち試験は-と新油に比較して高い値でした。水分はppmと当社推奨の管理限界値の以下であり、良好と判断します。全酸価全酸価は.mgKOH/gと新油値mgKOH/gに比較して高いものの、IRの結果で油劣化の兆候を示すカルボン酸の吸収が確認されていないことから、良好と判断します。機器の潤滑状態精密な濾過設備がない機器であれば、潤滑状態指数は正常の範囲にあると判断します。潤滑状態指数異常摩耗の早期発見パラメータである潤滑状態指数がのマイナス乗と精密な濾過設備がない機器であれば、潤滑状態指数は正常の範囲にあると判断します。
報告№108-0227 報告№110-00737 | 分析№108-01664 分析№110-003459 | 110-003459 | 前回に比較してSOAP／D－SOAPの結果で、鉄および錫濃度に変化はなく、異常摩耗の早期発見パラメータであるフェログラフィーのIs値がのマイナス乗と良好でした。前回に比較して計数汚染度はNAS級からNAS級にランク減少し、良好でした。分析結果は良好と判断します。計数汚染度計数汚染度はNAS級と当社推奨の管理限界値のNAS級以内にあり、良好と判断します。重量汚染度は.mg/mlと当社推奨の管理限界値のmg/ml以内にあり、良好と判断します。機器の潤滑状態機器の潤滑状態は正常と判断します。SOAPSOAPの結果、油の添加剤成分であるリンが検出されました。摩耗により発生する鉄および錫が検出されていないことから、良好と判断します。D－SOAPD－SOAPの結果、摩耗により発生する鉄および錫が検出されていないことから、良好と判断します。フェログラフィー異常摩耗の早期発見パラメータであるフェログラフィーのIs値がのマイナス乗と良好の範囲にあることから、潤滑状態は正常と判断します。軸受は継続使用可能な状態にあると判断します。
報告№104-4043 報告№104-4043 | 分析№104-02038 分析№104-02038 | 104-02038 | 誘引ブロワ号の本体反負荷側の軸受は、今後の運転時間や運転状況が、特に変化のない運転であれば、少なくとも年間は継続使用可能な状態あると判断します。これらのことは、以下の結果から判断しました。計数汚染度がNAS級と当社推奨の管理限界値以内にあった。SOAP／D-SOAPの結果、軸受の主成分である鉄が検出されたが微量であった。異常摩耗の早期発見パラメータであるフェログラフィーのIs値がの乗と良好の範囲にあった。本試料油は継続使用可能な状態にあると判断します。粘度は良好と判断します。粘度はmm/sと新油値mm/sに比較して、粘度変化率は+.％と当社推奨の管理限界値の±％以内にあり良好と判断します。水分は良好と判断します。水分は.と当社推奨の管理限界値の以下にあり、良好と判断します。全酸価は良好と判断します。全酸価は.mgKOH/gと新油値.mgKOH/g以内にあり、良好と判断します。IRは良好と判断します。IRは、IRチャートに示すように新油に比較して変化なく、良好と判断します。計数汚染度は良好と判断します。計数汚染度はNAS級と当社推奨の管理限界値のNAS級以内にあり、良好と判断します。重量汚染度は良好と判断します。重量汚染度は.mg/mlと当社推奨の管理限界値のmg/ml以内にあり、良好と判断します。機器の潤滑状態本機器の軸受は、今後の運転時間や運転状況が、特に変化のない運転であれば、少なくとも年間は継続使用可能な状態にあると判断します。SOAPは良好でした。SOAPの結果、軸受の主成分である鉄などの金属元素は検出されておらず良好と判断します。D－SOAPは良好でした。D－SOAPの結果、摩耗により発生する鉄が検出されているものの、微量であったことから良好と判断します。フェログラフィーの結果、潤滑状態は良好と判断します。フェログラフィーの結果、異常摩耗の早期発見パラメータであるIs値がの乗と良好の範囲にあり、且つ、異常摩耗の兆候を示すシビア粒子等の摩耗粒子がほとんど観察されていないことから、今後の運転時間や運転状況が、特に変化のない運転であれば、軸受は少なくとも年間は継続使用可能な状態にあると判断します。
報告№109-09143 報告№109-09143 | 分析№109-001176 分析№109-001176 | 109-001176 | 分析の結果、摩耗粒子診断で異常摩耗の早期発見パラメータであるIs値がの乗とやや高く、潤滑状態はやや厳しい状態にあることが分かりました。やや厳しい潤滑状態は、外部から混入した砂や発生した摩耗粒子などの異物が油膜に入り込んで発生しており、その影響をうけて潤滑面では異物の角の切削作用による切削摩耗が発生していることが分かりました。摩耗形態の中で特に切削摩耗は、異物が混入していない状態に比較して摩耗進行速度が速く注意が必要です。転がり軸受で切削摩耗が発生した場合、切削摩耗により生じた軌道面の損傷が起点となって転がり軸受の寿命となるフレーキングに進展し寿命が分の程度に低下することも知られています。切削摩耗発生の原因となる混入異物が残留している場合、この異物により切削摩耗が継続して発生する可能性があります。また、仮に更油が実施されていたとしても、更油だけでは異物を完全に排除できない可能性もあります。このように、潤滑状態に影響のある因子が残っていると思われるため、再度分析を実施し、摩耗の発生状況を確認することを推奨します。傾向監視を行うための採油周期を理論的に求めたところ、回転数が毎分回転と仮定すると最短で約時間となります。この時間は、油中汚染物が均一になるために必要とする時間であり、この時間を経過すれば、再分析の結果から状態の傾向を確認することが可能となりますので、このことを参考に次回分析時期を決定することを推奨します。これらのことは、異常摩耗の早期発見パラメータであるフェログラフィーのIs値がの乗とやや高く、ベアリング軌道面から発生した摩耗粒子はマイルドな状態で発生した摩耗粒子、異物の噛み込みなどで発生する切削粒子が観察されたこと鉄濃度から計算したフレーキングの発生面積が内輪軌道面の面積の凡そ％であること以上のことから判断しています。
|  | 113-000328 | 潤滑油の劣化はないものの、水分濃度が推奨する基準を上回っていました。対象設備は継続使用可能な状態にあると判断します。但し、ピストンリングの摩耗に関与しているカルシウムの濃度が比較的高いことから、対象設備はピストンリングに若干の摩耗が発生していると推定されました。弊社のこれまでの研究と実績では、ピストンリングが摩耗してくると、シリンダとのギャップが徐々に増大し、SOAP-T法で検出される固形物のカルシウム濃度が高濃度になってくることがわかっています。カルシウム化合物はコンロッドメタルやクランクメタルの摩耗を促進させる懸念があります。本試料の場合、このカルシウム濃度がppmとやや高く、推奨管理値のに近い値となっており、分解点検を要するか、或いは、あと回程度分析してデータを傾向監視して点検の判断を行うかのグレーなエリアにあります。現時点では継続使用に問題はないと判断しますが、可能であれば、カルシウム濃度の増加傾向を見た上で、分解点検を判断することを推奨します。更油或いは部分更油による水分濃度の調整水分の影響により金属表面で腐食摩耗が発生し、発生した鉄錆等の粒子が潤滑部に噛み込み摩耗が進行することがありますので、更油或いは部分更油などにより相対的に水分濃度を低くするなどの方法を推奨します。定期的な分析定期的な潤滑油分析によるトライボ診断を実施することにより、分析データの変化から異常の兆候を早期に発見することが可能となります。また、今回は対象設備の初回分析であるため、最低でもあと回分析を実施し、今後懸念されるカルシウム濃度の増加、切削摩耗、凝着摩耗の進行を監視することを推奨します。はフェログラフィーおよびSOAP-Tの結果から総合的に判断した結果、継続使用は可能ですが、今後の機器の機能を確認するためにも傾向管理が有用と考えます。フェログラフィー【定量分析：Is値】Is値は異常摩耗の早期発見パラメータのつで、摩耗粒子を定量化するために用います。今回のIs値はの乗とやや高い値でした。フェログラフィー【定性分析：摩耗粒子および摩耗形態観察】分析結果から観察された代表的な粒子は、以下の通りでした。正常な摩耗粒子・潤滑状態が正常なマイルド摩耗により発生。切削粒子・異物や金属表面の微小突起による切削摩耗により発生。シビア粒子・潤滑状態がやや厳しい凝着摩耗により発生。金属潤滑部が局部的に油膜切れを起していると考えられます。観察された摩耗粒子の中でも切削粒子、シビア粒子は、将来的な摩耗の進行に繋がる可能性を示唆しているため、傾向監視が必要と思われます。切削摩耗は、他の摩耗形態に比較して摩耗進行速度が速く注意が必要で、定期的なトライボ診断による状態監視が必要と考えます。切削摩耗の原因となる混入異物が残留している場合、この異物により切削摩耗が継続して発生する可能性があります。シビア粒子は凝着摩耗に分類されます。この摩耗粒子は、摺動面で凝着、破断を繰り返し、この過程で生じる移着粒子が成長して摩耗粒子となります。そのため、摺動面では局部的に油膜切れが発生していることを示しています。この状態が継続した場合、摩耗粒子のサイズは徐々に大型化していき、設備の損傷に至る場合がありますので、傾向監視が必要です。Iカップリング発光分光分析【SOAP-T】検出された金属元素から発生箇所を推定すると、以下の通りでした。鉄、鉛、銅、錫・エンジン部品リン、亜鉛、カルシウム・添加剤アルミニウム、ナトリウム、マグネシウム・外部混入異物銅を使用した箇所の溶出・摩耗SOAP-Tで、銅がppm検出されました。潤滑油系統内で銅を使用している箇所は、潤滑油冷却器の配管などが考えられます。この箇所で溶出・摩耗が発生する場合は以下のことが考えられます。・潤滑油冷却器の配管で摩耗していた場合、配管取付け部に緩みが生じて配管が振動し、継手部が外れたり、亀裂が生じて冷却水の混入にいたる場合があります。・亜鉛系添加剤の影響により、潤滑油冷却器の配管で溶出していた場合、ピンホールが発生して冷却水の混入に至る場合があります。今後、油劣化の進行や水分濃度が上昇することに注意が必要です。鉛を使用した箇所の溶出・摩耗SOAP-Tで、鉛がppm検出されました。亜鉛系添加剤を使用している潤滑油で鉛が検出される場合、潤滑系統内で鉛を使用した箇所が亜鉛系添加剤の影響により溶出することが知られています。今後、濃度の増加とともに酸化速度が加速することから油劣化の進行に注意が必要です。カルシウムの析出SOAP-Tでカルシウムがppm検出されました。この影響については、別紙カルシウムの析出をご覧ください。計数汚染度計数汚染度はNAS級以上と汚染されていました。重量汚染度は.mg/mlと汚染されていました。光学顕微鏡写真重量汚染度で濾過したフィルタ表面上の夾雑物を光学顕微鏡で観察した結果、金属片、鉄錆、砂等が観察されました。粒度分布粒度分布は.～μmの範囲にあり、.μmにピークが確認されました。μm以下の粒子が多いことから、燃焼して発生したすす等が油中粒子の主成分であることが推測できます。粘度粘度はmm/sと新油値.mm/sに比較して、粘度変化率は+％で、当社推奨の管理限界値である±％以内にあり、良好と判断します。水分はppmと当社推奨の管理限界値を超えていました。今後、水分の影響でエンジン内部に錆が発生し、その影響で摩耗が発生する懸念があります。酸価・IR酸価劣化の進行度は、酸価およびIRの結果から総合的に判断します。酸価は、gKOH/gと新油値mgKOH/g以下にあり、IRチャートの結果、油劣化の兆候を示すカルボン酸の吸収が確認されていないことから、酸化劣化していないと判断します。塩基価が.mgKOH/gと当社推奨の管理限界値mgKOH/g以上にあり、良好と判断します。
報告№105-8011 報告№105-8011 | 分析№105-00503 分析№105-00503 | 105-00503 | 分析の結果、全てのデータが良好であることから、本試料油は継続使用可能であり、軸受の潤滑状態も正常と判断します。RBOTは、新油との比較が必要ですので新油をご提供下さい。粘度は良好と判断します。粘度はmm/sと新油値mm/sに比較して、粘度変化率は+.%で、管理限界値%以内にあり、良好と判断します。水分は良好と判断します。水分はppmと管理限界値の以下にあり、良好と判断します。全酸価は良好と判断します。全酸価は.mgKOH/gと新油データの.mgKOH/g以内にあり、良好と判断します。IRは良好と判断します。IRの結果、油劣化の兆候を示すカルボン酸の吸収が確認されていないことから、良好と判断します。RBOTの結果、新油との比較が必要です。RBOTはminでした。新油との比較が必要ですので新油をご提供下さい。計数汚染度、重量汚染度、共に良好と判断します。計数汚染度は良好と判断します。計数汚染度はNAS級と当社推奨の管理限界値のNAS級以内にあり良好と判断します。重量汚染度は良好と判断します。重量汚染度は.mg/mlと当社推奨の管理限界値のmg/ml以内にあり良好と判断します。機器の潤滑状態フェログラフィーの結果、異常摩耗の早期発見パラメータであるIs値が.と良好の範囲にあり、潤滑状態は良好と判断します。SOAPの結果、良好と判断します。SOAPの結果、摩耗により発生した銅、油の添加剤成分であるリン、外部から混入したと思われるカルシウム、ケイ素が検出されました。D－SOAPの結果、良好と判断します。D－SOAPの結果、外部から混入したと思われるカルシウム、ナトリウムが検出されました。フェログラフィーの結果、継続使用可能な状態にあると判断します。フェログラフィーの結果、異常摩耗の早期発見パラメータであるIs値が.と良好の範囲にあることから、継続使用可能な状態にあると判断します。
報告№109-09136 報告№112-00363 | 分析№109-001160 分析№112-001467 | 112-001467 | 更油からの経過日数をもとに潤滑油の余寿命を評価したところ、潤滑油は定検までのヶ月間は使用可能と判断できました。次回定検時に更油を実施しない場合は、酸化安定度を知るための分析を実施し、余寿命を確認することを推奨します。酸化安定度はminであり、当社推奨の管理限界値のmin以上であることから、良好と判断します。
報告№109-09136 報告№110-00354 | 分析№109-001160 分析№110-001609 | 110-001609 | Iカップリング発光分光分析摩耗状態は、潤滑油中に含まれる金属成分と濃度を調査し、その結果で評価します。金属元素と濃度の分析は、試料油を以上の高温で発光させ、その光を分光器で分光し、分光によって得られた光の強度と金属固有の波長とから元素を特定するIカップリング発光分光分析法を用います。今回の試料はギヤ油でしたが、検出された金属は、SOAPの結果表に示すように、鉄、鉛、銅、リン、カルシウム、アルミニウム、ケイ素、ナトリウムでした。これら検出された金属元素から発生箇所を推定すると、鉄、鉛、銅・軸受等リン・オイル添加剤カルシウム、アルミニウム、ケイ素、ナトリウム・外部混入異物であると思われます。このうち、機械部品が摩耗したと思われる元素はのグループです。フェログラフィー摩耗粒子と摩耗の形態分析結果から観察された粒子は、繰り返し応力を受けて発生する疲労摩耗粒子異物の切削作用で発生する切削粒子金属潤滑部が局部的に油膜切れを起して発生するシビア粒子でした。潤滑部では、金属疲労による疲労摩耗、異物による切削摩耗、やや厳しい摩耗形態の凝着摩耗が発生していることが分かりました。潤滑状態異常摩耗の早期発見パラメータとして摩耗粒子を定量化して評価するフェログラフィーのIs値は、前回のの乗から今回はの乗に桁上昇し、若干摩耗が厳しくなりつつあることが確認されました。但し、Is値の上昇が確認されたものの、現時点では転がり軸受の指標としている摩耗粒子が観察されていないことから、フレーキングの発生はなく、本軸受は継続使用可能な状態にあると判断します。計数汚染度は前回のNAS級からNAS級にランク増加したものの、当社推奨の管理限界値内にあり、良好でした。のうち、全酸価が前回に比較して上昇していることが確認されましたが、赤外吸収スペクトル分析の結果で油劣化の兆候を示すカルボン酸の吸収が確認されていないことから、本試料は継続使用可能な状態あると判断します。軸受の継続使用の是非別紙図に示すように、Is値の増加傾向から管理目安に到達する時期を推定した結果、その時期は年月となり継続使用が可能であることがわかりました。潤滑油の継続使用の是非潤滑油は継続使用可能な状態にあると判断します。本軸受は、低回転であることから疲労摩耗の急激な進展の可能性は比較的小さいと思われますが、今後も定期的な分析により摩耗状態を確認することを推奨します。
報告№111-00372 報告№111-00372 | 分析№111-001676 分析№111-001733 | 111-001733_date120111 | グリースの物理的性状は良好と判断します。グリースは継続使用可能な状態にあると判断します。≪状態監視とパラメータ≫分析の目的および各分析のパラメータは以下の通りです。特性低下目的：グリースの分析結果から、グリースの物理的性状や劣化傾向などを確認する。全酸価JISK赤外線吸収スペクトルJISKちょう度JISK滴点JISK摩耗目的：グリース中の摩耗粒子を分析する事により、回転・摺動部の潤滑状態、摩耗劣化の程度、余寿命などを解析する。摩耗診断電子顕微鏡観察JISKX線マイクロアナリシス油中金属濃度JISK≪分析結果≫特性低下全酸価：良好全酸価mgKOH/gは新油値のmgKOH/g以内にあることから問題は無いと判断します。赤外線吸収スペクトル：良好ちょう度：良好ちょう度値はと当社推奨の管理限界値であるから以内に留まっています。滴点：測定不能滴点は試料グリースが少ないため、測定不能でした。摩耗摩耗診断電子顕微鏡観察・X線マイクロアナリシス：今回は実施していません。油中金属濃度：今回は実施していません。
報告№108-0266 報告№108-0266 | 分析№108-01901 分析№108-01901 | 108-01901 | .採油の分析結果でベアリングの交換を推奨した。しかし、月の定期点検までベアリングの交換をすることが出来ないため、潤滑状態を確認しながら、運用していくことになった。分解点検直前に採油を実施し、汚染度、潤滑状態を確認する。本振動篩の上部主軸受には反モータ側軸受とモータ側軸受があり、それぞれの潤滑油を給排する部位がありますが、その境界には仕切り板程度があるだけで振動篩が稼働した際に発生する大きな振動により油は混ざるため、本試料油中には両方の軸受から発生した摩耗粒子が存在することになります。このことを前提にデータを評価します。分析の結果、前回と同様に摩耗粒子の形態観察で、疲労摩耗粒子、異物の噛み込みにより発生する切削粒子、フレッティングにより発生したμm未満の赤錆が多く観察されたことから、摩耗形態は疲労摩耗と切削摩耗であり、これらの形態が混在していることが確認されました。さらに、D－SOAPの鉄濃度および異常摩耗の早期発見パラメータであるIs値がの乗とやや高いことから、反モータ側軸受モータ側軸受どちらの軸受か特定できないものの、摩耗の安定期から進展期に移行し始めていると推定されます。現在のところ、発生している摩耗は肉眼で確認するのが困難なほど小さなマイクロフレーキングとよぶ軽度な摩耗ですが、今後の摩耗は転がり軸受の寿命の指標となるフレーキングに進展することが懸念されました。現在のところ、転がり軸受は健全な状態にあり反モータ側軸受モータ側軸受の両方の軸受は交換するレベルには到達していないと思われますが、一旦発生したマイクロフレーキングは、徐々に大型化し剥離痕も大きくなるため今後は疲労摩耗の進展に注意が必要です。継続して使用する場合には、ヶ月に回程度の短周期で分析を実施し、進行速度を確認しながら運転する必要があります。これらのことは、前回に比較して計数汚染度は～μmに若干増加傾向が見られたことD－SOAPの鉄濃度が増加傾向にあること異常摩耗の早期発見パラメータであるフェログラフィーのIs値がの乗とやや高く、摩耗粒子の形態観察の結果、異物の噛み込みにより発生する切削粒子、疲労摩耗粒子が多く観察されたこと以上のことから判断しました。尚、を示す粘度、水分、全酸価、IRの各データは概ね良好の範囲にあり継続使用可能と判断できますが、今後劣化が進行した場合、劣化度を評価するためには、新油データが必要であるため、現在使用している貴社保有の新油をご提供下さい。
報告№108-0227 報告№110-00120 | 分析№108-01664 分析№110-000444 | 110-000444 | ・摩耗状態油中金属濃度を発光分光法により分析した結果、潤滑油中からは鉄が検出されました。検出された金属は、粒子の観察結果から金属潤滑部が局部的に油膜切れを起して発生するシビア粒子、局部的に高圧・高温となる場合に発生するフリクションポリマでした。その他に外部から混入したと思われる砂等が観察されました。異常摩耗の早期発見パラメータであるフェログラフィーのIs値がの乗とやや高い範囲にあることから、潤滑状態はやや厳しい状態にあると思われます。フリクションポリマは、潤滑油が摺動面で高圧下に押し込められ高圧状態になると同時に、圧縮熱も発生して高温状態になります。その結果、潤滑油が重合して発生することが知られています。そのため、高圧高温状態の解消がなされなければ、潤滑油は劣化する場合があります。・汚染度計数汚染度は水分の影響でセンサーエラーを起して測定不能でした。重量汚染度は当社推奨の管理限界値を超えていました。フィルタ表面の異物観察で鉄錆、砂等が観察されたことから、汚染度が高い要因は、内部発生または外部混入した赤錆や砂等の外部混入異物の影響と思われます。・水分がppmと当社推奨の管理限界値を大きく超えていました。結論本機器は継続使用可能な状態にあるものの、潤滑油は水分濃度が高く、以下の対策が必要です。油中水分濃度が高く、メカニカルシール部からの混入の可能性があります。可能であれば、分解点検の実施を推奨します。なお、現在発生している凝着摩耗に加えて、水分の影響で金属表面で腐食摩耗が発生し、発生した鉄錆等の粒子が潤滑部に噛み込み摩耗が進行することもあるため、更油等による水分除去が必要と判断します。また、今後凝着摩耗の進行が懸念されるため、定期的な分析による管理が必要と考えます。次回分析の時期を理論的に求めたところ、最短で約時間となります。この時間は、油中汚染物が均一になるために必要とする時間であり、この時間を経過すれば、再分析の結果から状態の傾向を確認することが可能となりますので、これを参考に次回分析時期を検討されることを提案します。水分は当社推奨の管理限界値を超えていました。粘度粘度はmm/sと新油値mm/sに比較して、粘度変化率は-.％で、当社推奨の管理限界値である±％以内にあり、良好と判断します。水分はppmと当社推奨の管理限界値のを超えていました。全酸価全酸価は.mgKOH/gと新油値.mgKOH/gに比較して高いものの、IRの結果で油劣化の兆候を示すカルボン酸の吸収が確認されていないことから、良好と判断します。IRIRの結果、油劣化の兆候を示すカルボン酸の吸収が確認されず、且つ、新油のスペクトルパターンとほぼ一致していることから、良好と判断します。計数汚染度は水分の影響でセンサーエラーを起して測定不能でした。重量汚染度は当社推奨の管理限界値を超えていました。計数汚染度計数汚染度は水分の影響でセンサーエラーを起して測定不能でした。重量汚染度はmg/mlと当社推奨の管理限界値のmg/mlを超えていました。機器の潤滑状態SOAPによる油中金属濃度の結果、鉄が比較的多く検出され、摩耗粒子の形態観察で金属潤滑部が局部的に油膜切れを起して発生するシビア粒子、局部的に高圧・高温となる場合に発生するフリクションポリマ、外部から混入したと思われる砂等が比較的多く観察されました。SOAPによる油中金属濃度SOAPによる油中金属濃度の結果、鉄が検出されました。SOAPによる油中金属濃度SOAPによる油中金属濃度の結果、鉄、外部から混入したと思われるリン、亜鉛、カルシウム、マグネシウムが検出されました。摩耗粒子診断摩耗粒子診断の結果、異常摩耗の早期発見パラメータであるIs値がの乗とやや高い範囲にあり、金属潤滑部が局部的に油膜切れを起して発生するシビア粒子、局部的に高圧・高温となる場合に発生するフリクションポリマ、外部から混入したと思われる砂等が比較的多く観察されました。
報告№105-6050 報告№107-0445 | 分析№105-01529 分析№107-02541 | 107-02541 | 分析の結果、ギヤ歯面の潤滑状態は正常であることが確認され、継続使用可能な状態にあると判断します。但し、摩耗粒子の形態観察で外部から混入したと思われる砂がやや多く観察されました。今回の採油箇所がドレンバルブであるため、ドレンバルブ配管内に残留していた異物を採取したか、或いは、採油時に異物が混入した可能性が考えられました。今後の採油は、今回の廃油量の～倍程度に増量してから採油を実施されることを推奨します。≪バックラッシ増加に対する考察≫D－SOAPの鉄濃度からギヤのバックラッシを求めました。減速機の構造から、最も負荷が大きく、摩耗が進行しやすい箇所をスパイラルベベルギヤと推定し、この部分のバックラッシを求めました。但し、年月から今回までのうち、年月から月までの累積稼働時間が不明であったため、年月から年月の平均的なヶ月当りの運転時間hを、年月から月までがこれと同様であると仮定して、年月から年月までの累積稼働時間を計算しました。その結果、推定される累積稼働時間はhとなりました。この累積稼働時間と鉄濃度から得られたデータを使用してバックラッシを求めました。その結果、減速機に摩耗が集中していたと仮定した場合、初期バックラッシから.μmと極微量増加したことが推定されました。バックラッシ増加分の上限値は、メーカにより差異はあるものの、当社の推奨するバックラッシは一般に推奨されるμmを管理目安にしており、今回のデータはこの値に比較して十分に小さいことから、本歯車は継続使用可能な状態にあると判断します。これらのことは、D－SOAPで鉄が検出されたものの、微量であること異常摩耗の早期発見パラメータであるフェログラフィーのIs値がの乗と良好の範囲にあるものの、摩耗粒子形態観察の結果、外部から混入したと思われる砂がやや多く観察されたこと以上のことから判断しました。
報告№111-00058 報告№111-00058 | 分析№111-000325 分析№111-000325 | 111-000325 | は良好と判断します。尚、RBOTがminと新油値のminに比較してmin減少していました。このまま継続使用した場合、この減少傾向から限界値に到達するのは、別紙図RBOTの減少傾向に示すように年月と推定されました。残りの継続使用期間は、約年ヶ月であると予測されます。潤滑油は継続使用可能な状態にあると判断します。≪状態監視とパラメータ≫分析の目的および各分析のパラメータは以下の通りです。特性低下目的：油の分析結果から、や劣化傾向ならびに添加剤の消耗程度、残存寿命などを確認する。粘度JISK全酸価JISK赤外線吸収スペクトルJISK酸化安定度試験JISK汚染目的：油の分析結果から、砂塵あるいは水・異種油などによるや、異物混入の有無を確認する。水分JISK計数汚染度JISB重量汚染度JISB光学顕微鏡観察摩耗目的：油中の摩耗粒子を分析する事により、回転・摺動部の潤滑状態、摩耗劣化の程度、余寿命などを解析する。摩耗診断電子顕微鏡観察JISKX線マイクロアナリシス油中金属濃度JISK≪分析結果≫特性低下粘度：良好粘度値mm/sの新油値mm/sに対する変化率は+.％であり、当社推奨の管理限界値±％以内に留まっています。全酸価：良好全酸価.mgKOH/gは新油値の.mgKOH/g以内にあることから、問題は無いと判断します。赤外線吸収スペクトル：良好酸化安定度試験：良好酸化安定度試験の結果、数値minは当社推奨の管理限界値min以上に留まっており、現時点での使用は可能と判断します。汚染水分：良好水分値は当社推奨の管理限界値以内に留まっています。計数汚染度：今回は実施していません。重量汚染度：今回は実施していません。光学顕微鏡観察：今回は実施していません。摩耗摩耗診断電子顕微鏡観察・X線マイクロアナリシス：今回は実施していません。油中金属濃度：今回は実施していません。
報告№102-4081 | 分析№102-03240 | 102-03240 | 分析の結果、ギヤ歯面、転がり軸受軌道面は良好な状態にあると判断します。このことは、計数汚染度がNAS級と清浄であり、SOAP／D-SOAPで摩耗により発生する鉄や銅が検出されず、異常摩耗の早期発見パラメータであるフェログラフィーのIs値がのマイナス乗と良好の範囲にあることから判断しました。尚、を示す粘度、水分、全酸価、IRの各データが良好であることから、この油は継続使用可能と判断します。
報告№109-09136 報告№112-00522 | 分析№109-001160 分析№112-002154 | 112-002154 | 軸受は継続使用可能な状態にあると判断します。但し、今後も摩耗の進行を傾向監視するため、以下の対策を推奨します。定期的な分析フレッティング摩耗の進行を監視するため、定期的に分析を実施し、分析データによる摩耗の進行状況を確認することを推奨します。はフェログラフィーおよびSOAP/D-SOAPの結果から総合的に判断した結果、やや厳しい状態にあると考えられます。フェログラフィー【定量分析：Is値】Is値は異常摩耗の早期発見パラメータのつで、摩耗粒子を定量化するために用います。前回に比較してIs値はの乗から乗に上昇し、やや高い値でした。フェログラフィー【定性分析：摩耗粒子および摩耗形態観察】分析結果から比較的多く観察された粒子は、以下の通りでした。正常な摩耗粒子・潤滑状態が正常なマイルド摩耗により発生。赤錆・フレッティングにより発生。観察された摩耗粒子の中でも赤錆は、注意が必要です。フレッティングは、・軸と転がり軸受の内輪内面・軸受箱と転がり軸受の外輪外面・転がり軸受の軌道輪と転動体の箇所で発生する可能性があります。フレッティング粒子は酸化して硬いため、軸受軌道面に噛み込んだ場合はその傷が疲労剥離の起点となり、疲労摩耗へと進展することが想定されます。Iカップリング発光分光分析【SOAP/D-SOAP】検出された金属元素から発生箇所を推定すると、以下の通りでした。鉄、ニッケル・軸受等リン・添加剤カルシウム、ナトリウム・外部混入異物計数汚染度は、前回に比較してNAS級からNAS級にランク低下し、良好でした。分析結果計数汚染度は良好と判断します。計数汚染度計数汚染度はNAS級と当社推奨の管理限界値のNAS級以下にあり、良好と判断します。重量汚染度は.mg/mlでした。摩耗粒子の形態観察の結果、潤滑状態が正常な場合に発生する摩耗粒子、フレッティングにより発生する赤錆が比較的多く観察されました。SOAPSOAPの結果、摩耗により発生する鉄、油の添加剤成分であるリンが検出されました。D-SOAPD-SOAPの結果、摩耗により発生する鉄が検出されました。フェログラフィー異常摩耗の早期発見パラメータであるフェログラフィーのIs値がの乗と良好の範囲にあるものの、摩耗粒子の形態観察の結果、潤滑状態が正常な場合に発生する摩耗粒子、フレッティングにより発生する赤錆が比較的多く観察されました。
報告№108-0379 報告№108-0379 | 分析№108-02525 分析№108-02525 | 108-02525 | 、汚染度、軸受の潤滑状態を確認する。本試料油は、採油量が少なかったため重量汚染度は参考値としてお考え下さい。軸受の潤滑状態分析の結果、計数汚染度がNAS級以上、重量汚染度がmg/mlと共に当社推奨の管理限界値を超えていました。摩耗粒子の形態観察で銅合金、局部的に高圧・高温となる場合に発生するフリクションポリマがやや多く観察され、フィルタ表面の異物観察で銅合金が多く観察されました。また、SOAP／D－SOAPで鉄、鉛、銅、SOAPでケイ素が検出されたことから、汚染度が高い要因は、摩耗と外部混入異物の影響と考えられました。フリクションポリマは、タービン油が軸受摺動面で高圧下に押し込められ、高圧状態になると同時に、圧縮熱も発生して高温状態になり潤滑油が重合して発生することが知られています。そのため、高温高圧状態の解消がなされなければ、潤滑油は劣化する場合があります。今後、銅を使用した箇所の摩耗がさらに進行し、転がり軸受軌道面に噛み込み、転がり軸受の寿命の指標となるフレーキングに進展すること、および油劣化の進行が懸念されるため、油槽内を清掃されると共に、運転再開後ヶ月以内に再度分析を実施し、摩耗の進行状況を確認されることを推奨します。尚、銅を使用した箇所がないかを確認し、摩耗箇所を特定することを推奨します。ケイ素の検出ケイ素がppm検出されています。一般に、潤滑油中からケイ素が検出された場合の原因として、油の消泡剤として使用されるシリコン系の添加剤が検出されるフェログラフィーおよびフィルタ表面の異物観察で砂が多く観察され、これが検出されるシリコングリースをシール部に塗布している場合、このシリコングリースが潤滑油に混入して検出されるなどが挙げられますが、今回の原因は、フェログラフィーおよびフィルタで砂はあまり観察されなかったことから、以外の可能性が考えられます。およびについては、分析結果では確認することが出来ませんので、原因を絞込むため、消泡剤の投与をしていないか、また、シリコングリースを使用している箇所があるかについてご確認下さい。を示す粘度、水分、全酸価、IR、RBOTの各データは良好の範囲にあることから、この油は継続使用可能と判断します。
報告№107-6029 報告№107-6565 | 分析№107-02237 分析№107-02312 | 107-02312 | 分析の結果、ギヤ歯面の潤滑状態は正常な状態にあり、この油も継続続使用可能と判断します。減速機の摩耗程度を確認するためには、バックラッシの増加を確認することが有効です。歯車のタイプ形状、モジュール、歯幅、歯数などの情報をご提供下さい。これらのことは、SOAP／D－SOAPの結果、ギヤ歯面の摩耗により発生する鉄が検出されたものの、微量であることフェログラフィーの摩耗粒子形態観察の結果、μm以下のマイルドな摩耗粒子が支配的であったことを示す粘度、水分、全酸価、IRの各データが良好であること以上のことから判断しました。
報告№107-0366 報告№110-00493 | 分析№107-01900 分析№110-002234 | 110-002234 | 濾過前の試料油を分析した結果、計数汚染度が前回のNAS級から、今回NAS級に約年ヶ月でランク増加していました。摩耗粒子の形態観察およびフィルタ表面の異物観察で鉄錆等が観察されたため、汚染度およびD－SOAPの鉄濃度が増加した要因は、摩耗による粒子の増加ではなく、外部から混入したと思われる異物によるものと考えられます。但し、異物の混入はありましたが、潤滑異常の早期発見パラメータである摩耗過酷度を示すIs値がのマイナス乗と非常に良好の範囲にあることから、潤滑状態は正常な状態にあると判断します。
報告№105-8011 報告№105-0160 | 分析№105-00505 分析№105-01087 | 105-01087 | 本試験は、トライボ診断を実施し、軸受の潤滑状態、汚染状況、油の劣化状態を確認することを目的としました。軸受の潤滑状態ベアリング軌道面にμm以下のマイクロフレーキングが発生しています。現在のところ、ベアリングは継続使用可能と判断しますが、転がり軸受の寿命の指標となるフレーキングに進展することが懸念されるため、運転時間が時間経過した時点でトライボ診断を実施し、摩耗の進行状況を確認することを推奨します。油の汚染状況計数汚染度がNAS級、重量汚染度がmg/mlと清浄でした。油の劣化状態油の劣化状況を確認するために実施した粘度、水分、全酸価、IRの各データが良好であることから、この油は継続使用可能と判断します。
報告№109-09250 報告№109-09250 | 分析№109-001828 分析№109-001828 | 109-001828 | 結論外部混入の異物が比較的多く確認されていますが、全ての分析項目の値が当社推奨の管理基準を満たしており、新油分析値との比較結果も問題となる値はなかったことから、油は継続使用可能な状態であり、運転中における潤滑状態も正常であったものと判断します。特性低下特性低下に係るパラメータの分析結果は、測定できなかった酸化安定度を除いて良好と判断します。粘度粘度は.mm/sと新油値mm/sに対する粘度変化率は-.％で、当社推奨の管理限界値である±％以内にあり、良好と判断します。全酸価添加タービン油については、当社では管理限界値を設定しておらず、新油分析値との比較及び他の分析項目の結果より全酸価の状態判断を行います。その結果、全酸価は.mgKOH/gと新油値.mgKOH/g以内にあり、良好と判断します。酸化安定度酸化安定度は、冷凍機で使用している冷媒ガスが潤滑油に混入しており、この影響で測定できませんでした。冷媒ガスが溶け込んだ潤滑油をRBOT測定器の恒温槽に入れた場合、RBOT容器内部の圧力がRBOTを行う場合の最高圧力～MPaを超えます。冷媒の溶存量によっては、RBOTの圧力計の上限値であるMPaを超える場合があり、圧力計が破損し大変危険な状態になります。また、冷媒を減圧して除去しようとしても完全に取り除くことが困難であり、また取り除けたとして確認する方法がなく危険です。RBOTは新油データと比較することで酸化防止剤の残存量を推定することにより潤滑油の残存寿命を知ることができます。今回は、このRBOT以外の特性低下の項目を参考に残存寿命について検討することといたします。検討の結果、特性低下に係るパラメータの全酸価、IRの分析結果が良好な結果であったため、潤滑油の残存寿命は十分にあるものと判断します。有機物・有機化合物有機物・有機化合物は、IRチャートによる新油分析値との比較の結果、cm-付近に劣化の兆候を示すカルボン酸の吸収が確認されていないことから、良好と判断します。色相はLであり、新油値のL.に比較して大きな変化はないことから、良好と判断します。汚染に係るパラメータの分析結果は、汚染粒子数がやや高い値でした。水分はであり、当社推奨の管理限界値の以下であることから、良好と判断します。汚染粒子数はNAS級であり、当社推奨の管理限界値のNAS級以内にあるものの、やや高い値でした。汚染度物重量は.mg/mlであり、当社推奨の管理限界値のmg/ml以内であり、良好と判断します。摩耗摩耗粒子の結果、外部から混入したと思われる鉄錆等が観察されました。異常摩耗の早期発見パラメータであるフェログラフィーのIs値がの乗とやや高いものの、摩耗粒子の形態観察の結果で観察された粒子は外部から混入したと思われる鉄錆等でした。金属濃度SOAP金属濃度SOAPの結果、外部から混入したと思われるリンがppm、ケイ素がppmと僅かに検出されましたが、良好と判断します。金属濃度酸溶解法金属濃度酸溶解法の結果、潤滑箇所で発生する金属接触によって検出される鉄が、外部から混入したと思われるナトリウムがと僅かに検出されましたが、良好と判断します。
報告№109-09136 報告№112-00091 | 分析№109-001160 分析№112-000286 | 112-000286 | グリースは継続使用可能な状態にあると判断します。グリースのちょう度、滴点、全酸価、IRの各データは良好でした。
報告№109-09136 報告№112-00644 | 分析№109-001160 分析№112-002883 | 112-002883 | 分析の結果、潤滑油は継続使用可能な状態にあると判断します。但し、IRの結果、新油のIRスペクトルと一致しない箇所が確認されたことから、以下の対策を推奨します。異種油の混入および油名の確認分析データから新油と一致しないデータが確認されたことから、異種油の混入または油名が違っている可能性があります。油は設備の条件にあった適正な性能のものを使用することが重要であるため、異種油の混入の有無、油名を再確認することを推奨します。粘度、酸価の各データは良好でした。但し、IRの結果、新油のIRスペクトルと一致しない箇所が確認されたことから、異種油の混入または油名の誤りなどが考えられます。尚、RBOTは、新油値に比較して大きな値であり減少傾向は確認されませんでした。このことから、酸化防止剤の消耗は確認されず、この油は継続使用可能な状態にあると判断できました。水分は良好でした。
報告№108-0496 報告№108-0496 | 分析№108-03566 分析№108-03566 | 108-03566 | 分析の結果、摩耗の安定が確認され、潤滑状態は正常と判断します。これらのことは、前回に比較して、計数汚染度はランク減少し、SOAP／D-SOAPの鉄および錫濃度に変化がないこと異常摩耗の早期発見パラメータであるフェログラフィーのIs値がのマイナス乗と良好の範囲にあること以上のことから判断しています。は良好と判断します。計数汚染度は良好と判断します。計数汚染度はNAS級と当社推奨の管理限界値のNAS級以内にあり、良好と判断します。重量汚染度は良好と判断します。重量汚染度は.mg/mlと当社推奨の管理限界値のmg/ml以内にあり、良好と判断します。機器の潤滑状態機器の潤滑状態は正常と判断します。SOAPの結果は良好です。SOAPの結果、油の添加剤成分であるリンが検出されています。摩耗により発生する鉄および錫が検出されていないことから、良好と判断します。D－SOAPの結果は良好です。D－SOAPの結果、摩耗により発生する鉄および錫が検出されていないことから、良好と判断します。フェログラフィーの結果は良好です。異常摩耗の早期発見パラメータであるフェログラフィーのIs値がのマイナス乗と良好の範囲にあることから、潤滑状態は正常と判断します。
報告№113-00165 | 分析№113-000599 | 113000599 | 油の劣化は確認されず、汚染度も良好な範囲にあることから、継続使用可能な状態にあると判断します。計数汚染度は、前回に比較してNAS級からNAS級にランク低下し、良好と判断します。粘度粘度は、mm/sと新油値mm/sに比較して、粘度変化率は-.％で、当社推奨の管理限界値である±％以内であり、また、前回に比較して大きな変化はなく、良好と判断します。水分は、ppmと前回に比較して増加しているものの、当社推奨の管理限界値以下であり、良好と判断します。酸価は、.mgKOH/gと新油値.mgKOH/gに比較して変化はなく、前回に比較して変化はないことから、酸化劣化していないと判断します。色相は、L.と前回のL.に比較して変化はありませんでした。
報告№109-09136 報告№113-00120 | 分析№109-001160 分析№113-000459 | 113-000459 | 臨時・濾過前の試料油を分析した結果、計数汚染度はNAS級と非常に良好の範囲にあり、D-SOAPでメタルの主成分である錫が検出されたものの微量であることから、分析結果からは異常を示すデータは確認されませんでした。但し、計数汚染度は前回の濾過後に比較して～μmのレンジは、ヶ月間で約倍に増加していることから、軸受摺動面では局部的に油膜が破断しメタルタッチが発生したと推定されました。前回に比較して粒子数が大幅に増加したものの、油中金属分析による錫濃度が比較的低濃度であることから、メタルは継続使用可能と思われます。尚、念のため、再起動後の数日位以内に今回と同様の分析項目により再分析しデータの推移をみることを推奨します。分析結果Iカップリング発光分光分析【SOAP/D-SOAP】検出された金属元素から発生箇所を推定すると、以下の通りでした。銅、錫・軸受等バリウム・添加剤カルシウム、ナトリウム・外部混入異物計数汚染度は、前回に比較してNAS級からNAS級にランク上昇したものの、非常に良好の範囲にあり、良好でした。
報告№109-09136 | 分析№109-001160 | 113-002318 | 潤滑油および減速機は継続使用可能な状態にあると判断します。異常摩耗の早期発見のパラメータであるIs値は、レベルと正常でした。また、異常摩耗の兆候を示す摩耗粒子が顕著に観察されなかったことから、は良好と判断します。粘度、水分、酸価の各データは良好です。
報告№108-6558 報告№108-6558 | 分析№108-03554 分析№108-03554 | 108-03554 | 精点Aを実施し、前回データと照合した結果、油中粒子数およびD－SOAPの錫濃度の減少が確認されています。油中粒子の分析油中の粒子濃度は、油膜破断による発生や、油槽内などでの沈降が均衡したところで一定、いわゆる平衡状態になりますが、このバランスが崩れると増加する場合と減少する場合とに分かれます。増加した場合は、発生と減少の均衡が崩れ、摩耗の発生や外部混入が始まったことを示し、またこれとは反対に、減少した場合は発生量が減少しているか、或いは、減少量が大きくなっていることを示し、特に減少は、汚染状態や潤滑状態が良好であることを示唆しています。本軸受では、油中の粒子が減少する要因となるフィルタ類は設置されておらず、濾過による減少は考えられませんので、油中の摩耗粒子が減少したのは、摩耗粒子がほとんど発生せず、油槽内部での沈降があったためと考えられます。以上のことから、本軸受は摩耗の進行がなく、潤滑状態は安定した状態にあったものと判断します。但し、軸受メタルの主成分である錫が検出されており、今後摩耗が進行する場合もありますので、軸受メタルの摩耗程度を評価する必要があります。次回分析までにメタルサイズをお知らせください。これらのことは、前回に比較して、計数汚染度はランク減少し、SOAP／D-SOAPの鉄および錫濃度に変化がないこと異常摩耗の早期発見パラメータであるフェログラフィーのIs値がのマイナス乗と良好の範囲にあること以上のことから判断しています。潤滑油の基本特性潤滑油の基本特性は、良好の範囲にあることから継続使用可能と判断します。
報告№110-00243 報告№110-00243 | 分析№110-000944 分析№110-000944 | 110-000944 | 診断目的本トライボ診断の目的は、冷却塔ファン減速機の潤滑油を採取し、潤滑油の粘度や油中摩耗粒子等を分析・評価を行い、減速機の潤滑状態を診断するとともに、今後の修繕計画に活用することである。診断結果潤滑油の性状と摩耗状態をトライボ診断により調査した結果、機器の潤滑状態と潤滑について以下のことが分かりました。機器の潤滑状態潤滑油中の摩耗粒子分析の結果から、現時点における摩耗の発生状況を確認しました。その結果、ギヤの摩耗が僅かに確認されたものの、摩耗速度は比較的遅く、継続使用可能な状態にあると判断します。これらのことは、異常摩耗の早期発見パラメータであるIs値が前回のの乗に対して、今回もの乗と変化がなかったことフェログラフィーで観察された摩耗粒子が、μm以下のギヤ歯面から発生した摩耗粒子が確認されたものの、極僅かであったことSOAPの鉄濃度がppm、D－SOAPの鉄濃度がppmと検出量が僅かであったこと以上のことから判断しました。バックラッシ増加量による評価トライボ診断では、油中摩耗粒子濃度からバックラッシの増加量を求め、初期のバックラッシに増加量を加え、その合計を設計許容値と比較し減速機の余寿命を判断します。本減速機の構造から摩耗が進行しやすい箇所と推定されるのは、スパイラルベベルギヤとスパイラルベベルピニオンの歯面と考えられます。そこで、このSBGとSBPが接触する歯面におけるピッチ線上の摩耗量を分析結果から定量的に評価しました。ここでは、第段ベベルギヤのモジュール、ピッチ円径、歯幅、歯数のSBG、SBPの各寸法を用い、噛み合い面の分のが接触摩耗面積と仮定し、この部分が摩耗した場合のバックラッシの増加分を分析結果から推定しました。 ・ さらに、バックラッシの増加量による評価を行う場合は、バックラッシを調整する分解点検からの増加量を評価することが重要ですが、本設備の分解点検からの稼働時間は不明であるため、これまでのご提供いただいた情報から年間の稼働時間を平均時間とし、分解点検からの今回採油までの稼働時間も不明であるため、＃および＃冷却塔減速機を参考に年と仮定しました。計算の結果、本減速機のSBGとSBP間のバックラッシの増加量は、年間で約μmとなりました。この増加量は、初期バックラッシをμmとしても今回解析結果のバックラッシ増加分μmを加えてもμmとなり、良好な状態にあると考えられます。を示す、粘度、水分、全酸価、IR、RBOTの結果、RBOTを除く各データは良好の範囲にありました。RBOTは、minと管理限界値であるmin以上であり、継続使用可能と判断できますが、更油を実施した年月以降のRBOT値のデータの変化から余寿命を評価した結果、表および図に示す通り使用限界は年月となりました。本試料油の添加剤は、一般にタービン油に比較して極圧添加剤や摩耗防止剤などの影響で、RBOTの試験結果が変動する傾向があります。そのため、ギヤ油の余寿命の評価を行うためには、RBOTの結果に加え、粘度、全酸価、IRなどのデータを総合的に判断することが必要です。今回の分析結果からは、RBOT以外には異常は確認されておらず、本試料油は継続使用可能な状態にあると判断できますが、今後はRBOTとともに、粘度、全酸価ならびにIRによる監視強化が必要ですので、定期的な分析を推奨します。なお、次回分析時期は、RBOTによる余寿命評価の結果から来年月に余寿命に到達するとされておりますので、安全を見てヶ月後の年月に実施することを推奨しますが、厳冬期の採油を勘案して採油時期をご検討下さい。
報告№106-0227 報告№106-0354 | 分析№106-01279 分析№106-01908 | 106-01908 | トライボ診断の結果、摩耗粒子形態観察で転がり軸受の寿命の指標となるフレーキングの発生は確認されておらず、本軸受は継続使用可能な状態にあると判断します。但し、摩耗粒子形態観察で赤錆が多く観察されました。今後、この赤錆が軌道面に噛み込み、この傷が起点となって、フレーキングに進展することが懸念されたため、稼働時間が今回の採油から時間程度経過した時点で再度分析を実施し、フレーキングの発生状況を確認されることを推奨します。一方、SOAP／D-SOAPの結果、海水に含まれるマグネシウム、ナトリウムが検出され、フェログラフィーで赤錆が多く観察されたことから、海水が混入し、その影響で腐食した可能性も考えられました。早めのグリース交換が必要です。尚、報告書の管理表中に示しているSOAP／D-SOAPは、グリース潤滑の場合、摩耗粒子が均一に分散していないため、測定値が大きく変動することがありますので参考値としてお考え下さい。
報告№109-09136 報告№113-00020 | 分析№109-001160 分析№113-000047 | 113-000047_date130430 | 潤滑油は継続使用可能な状態にあると判断します。前回同様に粘度、全酸価、IR、RBOTの各データは良好でした。尚、別紙RBOTの減少傾向から油の余寿命を求めた結果、本試料は直近の更油から起算して稼働日数が年月まで使用可能であることが分かりました。本試料油の添加剤は、一般に、タービン油に比較して極圧添加剤や摩耗防止剤などの濃度が高く、この影響でRBOT試験の結果が変動する傾向があります。そのため、ギヤ油の余寿命の評価をタービン油と同等の精度で得るには、RBOTの結果に加え、粘度、全酸価、IRなどのデータを総合的に判断することが必要です。前回同様に水分は良好でした。
|  | 100-01416 | 一方、フェログラフィーの結果、摩耗の過酷度を示すIs値がの乗とC領域にあり、摩耗粒子の形態観察の結果、赤錆が多く見られることから、この領域になった原因は、主軸や軸受表面が油中の酸成分により腐食して発生する腐食摩耗が発生しているものと考えられた。以上のことから、今後一層の腐食摩耗の進行を止めるために大至急更油を実施されることを推奨する。尚、タービン油の酸化の主原因は、熱によるものが多く、冷却水量の確認、軸受温度変化の確認、潤滑油温度の変化に留意される事も合わせて推奨する。
報告№109-09136 報告№110-00789 | 分析№109-001160 分析№110-003769 | 110-003769 | Iカップリング発光分光分析供試のタービン油をSOAP／D－SOAPで分析した結果、鉄、銅、アンチモン、錫、亜鉛、カルシウム、バリウム、ケイ素、ナトリウムが検出されました。これらの検出された金属元素から発生箇所を推定すると鉄、銅、アンチモン、錫、亜鉛・軸受等バリウム・オイル添加剤カルシウム、ケイ素、ナトリウム・外部混入異物であると思われます。このうち、機械部品が摩耗したと思われる元素はのグループです。フェログラフィー異常摩耗の早期発見パラメータとして摩耗粒子を定量化して評価するフェログラフィーのIs値は、前回のの乗から乗に上昇しており、摩耗が進行していることを示していました。摩耗粒子の形態で比較的多く観察された粒子は、潤滑状態が正な場合に発生する摩耗粒子、金属潤滑部が局部的に油膜切れを起して発生するシビア粒子でした。このような摩耗粒子が観察された場合には、潤滑部で発生している摩耗は、正常なマイルド摩耗とやや厳しい摩耗による凝着摩耗であることが分かります。前回に比較して計数汚染度はNAS級から等級に変化はないものの、当社推奨の管理限界値に到達していました。フィルタ表面の異物観察で銅合金、鉄錆等が観察されたことから、汚染度が高い要因は、摩耗と外部混入異物の影響と思われます。粘度、水分、全酸価、IR、RBOTの各データは良好でした。軸受および潤滑油は継続使用可能な状態にあると判断します。但し、汚染度が高く、可能であれば、更油または濾過により清浄にすることを推奨します。濾過ができない場合は、ヶ月以内に再度分析を実施し、摩耗の進行状況を確認することを併せて推奨します。
報告№109-09136 報告№113-00286 | 分析№109-001160 分析№113-001140 | 113-001140 | 潤滑油の劣化は確認されなかったものの、油中の汚染度がやや高いことから、異物の影響で将来的に摩耗が進行することが懸念されることからに示す対策を推奨します。減速機減速機は継続使用可能な状態にあると判断します。但し、摩耗粒子の形態観察で疲労摩耗粒子が比較的多く観察されたことから、今後の摩耗進行の有無を確認するためにも傾向監視を継続することが有効です。定期的な分析今後懸念される疲労摩耗、切削摩耗の進行を監視するため、定期的に分析を実施することを推奨します。フェログラフィーおよびSOAP-Tのデータから総合的に解析した結果、継続使用は可能ですが、今後の機器の機能を確認するためにも傾向管理が有用と考えます。フェログラフィー【定量分析：Is値】Is値は異常摩耗の早期発見パラメータのつで、摩耗程度を定量化するために用います。今回のIs値はの乗と、低い値でした。フェログラフィー【定性分析：摩耗粒子および摩耗形態観察】分析結果から観察された代表的な粒子は、以下の通りでした。疲労摩耗粒子・繰返し応力を受けて発生。Iカップリング発光分光分析【SOAP-T】検出された金属元素から発生箇所を推定すると、以下の通りでした。鉄、錫、亜鉛・ギヤ、軸受等リン・添加剤錫、カルシウム、アルミニウム、ナトリウム、モリブデン・外部混入異物亜鉛を使用した箇所の溶出・摩耗SOAP-Tの結果、亜鉛がppm検出されました。亜鉛を使用した箇所の溶出・摩耗が発生していると思われます。亜鉛メッキ等であった場合、耐食性が低下して腐食に進展することが懸念されます。計数汚染度はNAS級と、当社推奨の管理限界値以下であるものの、やや高い値でした。SOAP-Tで油の添加剤成分であるリンが検出され、フィルタ表面の異物観察で表面が茶褐色であり、粘ちょう物、金属片、鉄錆、砂等が観察されたことから、汚染度が高い要因は、スラッジ、摩耗、外部混入異物の影響と思われます。潤滑油の劣化状態粘度、水分、酸価、IRの各データは良好でした。
報告№110-00736 報告№110-00736 |  | 110-003450_3451 | 前回同様にを示す粘度、水分、全酸価、IRの各データは良好です。油の粘性を示す粘度は、前回のmm/sに比較して粘度変化率が+.％のmm/sとほぼ変化はありませんでした。水分は前回のppmからと減少していました。油中のスラッジの発生量を示す全酸価は、前回の.mgKOH/gからに減少していることから、劣化は確認されませんでした。さらにはIRの結果でも油が劣化した場合に発生するカルボン酸の発生も確認されませんでした。油清浄機の濾過効率による油汚染度管理に関する考察油清浄機の濾過効率の指標であるβ値を確認するため、油清浄機の入口側と出口側の配管より採油を実施し、計数汚染度を実施しました。その結果を下表に示します。 ・ここで、 EMBEDExcel.Sheet.表に示す通り、～μm、～μmサイズは減少しているものの、～μmサイズの粒子数が油清浄装置入口に比較して出口の粒子数が若干大きな値を示しており、解析で使用可能な濾過効率を求めることができません。油清浄装置の入口と出口の粒子数を比較し、濾過後の出口側の粒子数が多くなる現象が見られた場合、その原因として、油清浄装置の濾過材が交換時期を迎えた採油配管の排油が十分ではなく、配管内に滞留していた錆などの汚染粒子が混入した状態で採油した採油試料が入れ替わった事などが考えられます。今回の分析では、前回同様に入口側と出口側の汚染度データが逆転していたため油清浄機の濾過効率を求められず、定量的な評価はできませんでした。EMBEDExcel.Sheet.そこで、今回は油中の摩耗粒子の形態から摩耗状況を確認しました。油清浄機入口の油中の摩耗粒子を詳細に観察した結果、異常な摩耗形態を示す摩耗粒子が観察されなかったことから、潤滑状態は正常な状態にあると判断します。写真油中摩耗粒子の評価前回同様にを示す粘度、水分、全酸価、IRの各データは当社推奨の管理限界値内にあることから、継続使用可能と判断します。濾過効率の確認表に示す通り、油清浄機入口に比較して出口の粒子数が大きな値を示しており、濾過効率を求めることができませんでした。機器の潤滑状態今回の分析では上述したとおり、入口側と出口側の汚染度データが逆転していたため油清浄機の濾過効率を求められず、定量的な評価はできませんでした。そのため、今回は油中の摩耗粒子の形態から摩耗状況を確認しました。その結果、異常な摩耗形態を示す摩耗粒子が観察されなかったことから、潤滑状態は正常な状態にあると判断します。
|  | 113-000668 | 分析の結果、重量汚染度が.mg/mlと高く、重量汚染度で使用したフィルタ表面には、茶褐色の粘ちょう物が確認されました。さらに、SOAP-Tの鉄が高濃度であり、その他に銅、クロム、ニッケルが検出されました。故障した原因は、以下のことが考えられました。油圧システムのバルブでスラッジによる固着現象や動作障害が発生したシリンダ内壁やポンプ内部の摩耗、さらにブッシュの摩耗等により汚染度が増加し、スラッジや摩耗粒子の影響でフィルタやストレーナで目詰まりを起こして、圧力が安定しない状態が発生したはSOAP-Tの結果から総合的に判断した結果、厳しい状態にあると考えられます。Iカップリング発光分光分析【SOAP-T】検出された金属元素から発生箇所を推定すると、以下の通りでした。鉄、銅、クロム、ニッケル、錫、亜鉛・シリンダ内壁、ポンプ内部等リン・オイル添加剤カルシウム、バリウム、アルミニウム、ナトリウム、マグネシウム・外部混入異物重量汚染度は.mg/mlと当社推奨の管理限界値を超えていました。SOAP-Tで油の添加剤成分であるリンが検出され、フィルタ表面の異物観察で表面が茶褐色で金属片、鉄錆、砂等が観察されたことから、汚染度が高い要因は、摩耗とスラッジ、そして外部混入異物の影響と思われます。粘度、水分、酸価の各データは良好でした。
報告№109-09136 報告№111-00272 | 分析№109-001160 分析№111-001288 | 111-001288 | 軸受は継続使用可能な状態にあると判断します。但し、軸受メタルの摩耗が確認されたことから、以下の対策が必要です。定期的な分析摩耗の進行を監視するため、定期的に分析を実施し、摩耗の進行状況を確認することを推奨します。傾向監視のための次回採油時期は、最短で約時間となります。この時間は、油中汚染物が均一になるために必要とする時間であり、この時間を経過すれば、再分析の結果から状態の傾向を確認することが可能となりますので、これを参考に次回分析時期を検討されることを提案します。軸受メタルの情報提供今後軸受メタルの摩耗が進行した場合、摩耗程度を評価する必要がありますので、次回分析時には、メタルサイズ、直近のメタル交換からの運転時間および油交換からの運転時間をお知らせください。フェログラフィー異常摩耗の早期発見パラメータとして摩耗粒子を定量化して評価するフェログラフィーのIs値は、潤滑状態が正常なのマイナス乗でした。Iカップリング発光分光分析供試のタービン油を分析した結果、検出された金属元素は、SOAPの結果表に示すように、錫、リン、ケイ素、ナトリウムが検出されました。これらの検出された金属元素から発生箇所を推定すると錫・軸受等リン・オイル添加剤ケイ素、ナトリウム・外部混入異物であると思われます。このうち、機械部品が摩耗したと思われる元素はのグループです。計数汚染度、重量汚染度は共に良好でした。分析結果は良好と判断します。計数汚染度計数汚染度はNAS級と当社推奨の管理限界値のNAS級以内にあり、良好と判断します。重量汚染度は.mg/mlと当社推奨の管理限界値のmg/ml以内にあり、良好と判断します。機器の潤滑状態SOAPの結果、軸受メタルの摩耗により発生する錫が検出されました。SOAPSOAPの結果、摩耗により発生する錫、油の添加剤成分であるリンが検出されました。D－SOAPD－SOAPの結果、摩耗により発生する鉄および錫が検出されていないことから、良好と判断します。フェログラフィー異常摩耗の早期発見パラメータであるフェログラフィーのIs値がのマイナス乗と良好の範囲にあり、潤滑状態は正常と判断します。
報告№109-09136 報告№112-00253 | 分析№109-001160 分析№112-000989 | 112-000989 | 潤滑油は継続使用可能な状態にあると判断します。粘度、全酸価、IR、RBOTの各データは良好でした。油の余寿命は、使用油の使用期間または使用時間が不明であったため、ご依頼の油の余寿命に関する検討は行えませんでした。ただし、今回の結果がmin、新油値がminであることから、使用期間を仮にヶ月間と仮定すれば余寿命は十二分にあると言えます。可能であれば、使用期間、あるいは使用時間の情報をご提供下さい。水分は良好でした。
報告№109-09136 報告№112-00091 | 分析№109-001160 分析№112-000314 | 112-000314 | 潤滑油は継続使用可能な状態にあると判断します。但し、IRの結果から異種油の混入または油名の誤りの可能性がありますので、以下の対策を推奨します。異種油の混入の有無、油名を再確認することを推奨します。粘度、全酸価、RBOTの各データは良好でした。IRIRの結果、新油のIRスペクトルと一致しない箇所が確認されたことから、異種油の混入または油名の誤りなどが考えられます。油の余寿命は、使用油の使用期間または使用時間が不明であったため、ご依頼の油の余寿命に関する検討は行えませんでした。ただし、分析の結果で新油値がminであったことから、使用期間を仮にヶ月間と仮定すれば余寿命は十二分にあると言えます。可能であれば、使用期間、あるいは使用時間の情報をご提供下さい。水分は良好でした。
報告№109-09448 報告№109-09448 | 分析№109-002809 分析№109-002809 | 109-002809 | 摩耗状態異常摩耗の早期発見パラメータであるフェログラフィーのIs値は、潤滑状態が良好な状態にあることを示すの乗であり、点検を要する摩耗粒子が観察されておらず、現在のところ継続使用は可能な状態にあると判断できます。この状態で検出された油中金属は、その多くが鉄であり、これらは摩耗粒子の観察結果から凝着摩耗と疲労摩耗であることが分かりました。この摩耗は、スパイラルベベルギヤの歯面で発生していると推定されますが、発生箇所が歯面の微小領域であることから、現在のところ、継続使用は可能と判断できます。バックラッシ減速機の構造から、最も負荷が大きく、摩耗が進行しやすい箇所をスパイラルベベルギヤとスパイラルベベルピニオンと推定し、この部分のバックラッシを求めました。提供していただいた図面には歯幅が記載されておらず、また、更油後の稼働時間も不明であったため、歯幅mmと、更油後の稼働時間を時間と仮定してバックラッシを計算しました。その結果、減速機のギヤ歯面に摩耗が集中していたと仮定した場合、バックラッシの増加は初期値からμm増加したと推定されました。バックラッシ増加分の上限値はメーカにより差異はあるものの、当社が推奨するバックラッシは一般に推奨されるμmを目安にしており、今回のデータはこの値に比較して十分に小さい値であることがわかります。汚染度計数汚染度がNAS級と汚染されていました。汚染度が高い要因は、摩耗によるものと思われます。を示す粘度、水分、全酸価、IRの各データは良好でした。結論ゲート機器の潤滑箇所の摩耗診断分析結果から摩耗が発生している箇所はギヤ歯面であり、摩耗形態は凝着摩耗と疲労摩耗であることが分かりました。凝着摩耗は、油膜切れによる厳しい金属接触により摩耗が発生し、疲労摩耗は、ギヤ歯面に荷重が繰り返しかかることにより、歯面の表面下で材料が疲労して剥離します。歯面に加わる荷重が過大である場合、観察される摩耗粒子は今回より大きな粒子が発生します。分析結果から推定されたバックラッシの増加分はμmでしたが、このバックラッシは、一対の歯車の噛み合いを円滑にするための、ピッチ円周上での歯面間の遊びです。この値が過大になると振動や騒音の原因となるため、ギヤの摩耗状態を判断するためには重要なパラメータです。今回観察された摩耗粒子は、やや大型の粒子が見られるものの観察された摩耗粒子がμmサイズの微小な粒子が支配的であることからバックラッシの値は小さいと判断できます。バックラッシの計算時に仮定した稼働時間や歯幅などの数値が正確であれば、本減速機は継続使用可能と判断できます。整備の必要な箇所の検討整備が必要な箇所は、本分析結果から確認されませんでした。しかし、分析結果から僅かではありますがギヤの摩耗が進行していることが確認されていますので、今後は定期的に潤滑油分析を実施し、その結果から摩耗の進行状況を確認することにより、整備の必要の有無を監視する方法が有用と思われます。潤滑油の劣化度診断一般的に潤滑油が劣化した場合、油の外観は黒褐色になり、粘度や全酸価が上昇しスラッジ等が発生します。また、その過程では劣化の兆候を示すカルボン酸の吸収がIRで確認できます。今回のは、全てのデータが良好の範囲にあり、潤滑油の劣化は確認されなかったことから、継続使用可能であり、交換の必要はないと判断します。潤滑管理の方法現在の潤滑油は年使用していますが、年間使用したにもかかわらず劣化が確認されなかったことから、本設備の潤滑油は少なくても更油後年間は使用できることが分かりました。潤滑油の交換時期の判断は、今回の分析だけでは予測することは困難ですが、定期的に分析を実施し、その結果の傾向から劣化の進行状況を確認することで容易に可能になります。計数汚染度が当社推奨の管理限界値に到達していることから、濾過や更油により汚染度を改善されることを推奨します。現在のところ潤滑部は継続使用可能な状態にあると思われますが、今後は摩耗が進行する場合がありますので、定期的に分析を実施し、摩耗の進行状況を確認されることを推奨します。次回分析の時期を理論的に求めたところ、最短で約時間となります。この時間は、油中汚染物が均一になるために必要とする時間であり、この時間を経過すれば、再分析の結果から状態の傾向を確認することが可能となりますので、これを参考に次回分析時期を検討されることを推奨します。尚、定期的な分析を実施する際には、に関する分析項目の実施を推奨します。今回の分析結果からは、油劣化の進行は確認されていませんが、定期的な分析により潤滑油の交換時期を管理することが可能となります。は良好と判断します。粘度粘度はmm/sと新油値mm/sに比較して、粘度変化率は-％で、当社推奨の管理限界値である±％以内にあり、良好と判断します。水分はppmと当社推奨の管理限界値の以下にあり、良好と判断します。全酸価全酸価は.mgKOH/gと新油値.mgKOH/gに比較して高いものの、IRの結果で油劣化の兆候を示すカルボン酸の吸収が確認されていないことから、良好と判断します。IRIRの結果、油劣化の兆候を示すカルボン酸の吸収が確認されていないことから、良好と判断します。計数汚染度は当社推奨の管理限界値に到達していました。計数汚染度計数汚染度はNAS級と当社推奨の管理限界値のNAS級に到達していました。重量汚染度は.mg/mlと当社推奨の管理限界値のmg/ml以内にあり、良好と判断します。機器の潤滑状態摩耗粒子の形態観察の結果、金属接触が厳しい場合に発生するシビア粒子、疲労摩耗粒子、金属接触が厳しく、且つ、摩擦熱が高い場合に発生する黒錆、局部的に高圧・高温と場合に発生するフリクションポリマが比較的多く観察されました。SOAPによる油中金属濃度SOAPによる油中金属濃度の結果、鉄、ニッケル、油の添加剤成分であるリン、外部から混入したと思われる亜鉛、ナトリウムが検出されました。SOAPによる油中金属濃度SOAPによる油中金属濃度の結果、鉄、油の添加剤成分であるリン、外部から混入したと思われる亜鉛、カルシウム、ナトリウムが検出されました。摩耗粒子診断異常摩耗の早期発見パラメータであるIs値がの乗と良好の範囲にあるものの、摩耗粒子の形態観察の結果、金属接触が厳しい場合に発生するシビア粒子、疲労摩耗粒子、金属接触が厳しく、且つ、摩擦熱が高い場合に発生する黒錆、局部的に高圧・高温と場合に発生するフリクションポリマが比較的多く観察されました。
報告№109-09136 報告№111-00037 | 分析№109-001160 分析№111-000090 | 111-000090 | は、油の粘度変化率、油中のスラッジの発生量などを判断パラメータに、粘度、全酸価、IR、RBOTで評価します。分析の結果、油の粘性を示す粘度は、新油値のmm/sに比較して粘度変化率が+％のmm/sとほぼ変化はなく、また油中のスラッジの発生量を示す全酸価は、新油値の.mgKOH/gに対して.mgKOH/gと減少していることから劣化は確認されていない。さらにはIRの結果でも油が劣化した場合に発生するカルボン酸の発生も確認されず、酸化防止剤の残存量を示すRBOTは、限界値minに比較して、十分に残量があるminであった。以上のように、の健全性を示す各パラメータは全て良好であり、潤滑油の劣化は確認されませんでした。油中の水分を計測した結果、水分は.ppmと新油と同等であり、継続使用可能な状態にあることが確認されました。潤滑油は継続使用可能な状態にあると判断します。
報告№109-09287 報告№109-09287 | 分析№109-002061 分析№109-002061 | 109-002061 | 、汚染度、軸受の潤滑状態を確認する。今回の採油は、対象設備停止中に排油口から実施しているため、別紙油中粒子の沈降の影響に示すように、油中粒子などの固形物は沈降の影響を受けて分析データが高濃度に出る可能性があることから、このことを踏まえて結果を検討しました。本試料は、高濃度になっていると思われる対象設備停止中の排油口から実施した採油にもかかわらず、分析の結果は全て良好の範囲にあったことから、油は継続使用可能であり、また潤滑状態も正常と判断します。
報告№109-09249 報告№111-00550 | 分析№109-001747 分析№111-002532 | 111-002532 | 潤滑油および軸受は継続使用可能な状態であると判断します。但し、今後も摩耗の進行を傾向監視するため、以下の対策を推奨します。定期的な分析凝着摩耗の進行を監視するため、定期的に分析を実施し、摩耗の進行状況を確認することを推奨します。フェログラフィー異常摩耗の早期発見パラメータとして摩耗粒子を定量化して評価するフェログラフィーのIs値は、潤滑状態がやや厳しいの乗でした。摩耗粒子の形態で比較的多く観察された粒子は、潤滑状態が正常な場合に発生する摩耗粒子金属潤滑部が局部的に油膜切れを起して発生するシビア粒子外部から混入したと思われる樹脂等でした。これらの摩耗粒子が観察された場合、潤滑部で発生している摩耗形態は、正常なマイルド摩耗潤滑状態がやや厳しい凝着摩耗であることが分かります。Iカップリング発光分光分析供試の潤滑油を分析した結果、検出された金属元素は、油中金属元素の結果表に示すように、鉄、鉛、銅、亜鉛、カルシウム、ケイ素、ナトリウムでした。検出されたこれらの金属元素から発生箇所を推定すると鉄、鉛、銅、亜鉛・軸受等カルシウム、ケイ素、ナトリウム・外部混入異物であると思われます。このうち、機械部品が摩耗したと思われる元素はのグループです。水分、汚染粒子数、汚染度物重量の各データは良好でした。粘度、全酸価、酸化安定度、有機物・有機化合物の各データは良好でした。分析結果特性低下特性低下に係るパラメータの分析結果は良好と判断します。粘度粘度はmm/sと新油値mm/sに対する粘度変化率は-.％で、当社推奨の管理限界値である±％以内にあり、良好と判断します。全酸価添加油の全酸価は、油メーカによって初期値が違うため統一した管理基準を設定するのが困難であることから、当社では管理限界値を設定しておらず、新油分析値との比較及び他の分析項目の結果より全酸価の状態判断を行います。その結果、全酸価は.mgKOH/gと新油値.mgKOH/gに比較して若干高くなっていますが、IRチャートに示すように劣化の兆候として現れるカルボン酸などの有機物・有機化合物の発生が確認されていないことから、良好と判断します。酸化安定度酸化安定度はminであり、当社推奨の管理限界値のmin以上であることから良好と判断します。有機物・有機化合物有機物・有機化合物は、IRチャートによる新油分析値との比較の結果、cm-付近に劣化の兆候を示すカルボン酸の吸収が確認されていないことから、良好と判断します。色相はL.であり、新油値のL.に比較して変化はないことから、良好と判断します。汚染に係るパラメータの分析結果は良好と判断します。水分はppmであり、当社推奨の管理限界値の以下であることから良好と判断します。汚染粒子数はNAS級であり、当社推奨の管理限界値のNAS級以内であることから良好と判断します。汚染度物重量は.mg/mlであり、当社推奨の管理限界値のmg/ml以内であることから良好と判断します。摩耗フェログラフィーによる摩耗粒子の観察の結果、潤滑状態が正常な場合に発生する摩耗粒子、金属潤滑部が局部的に油膜切れを起して発生するシビア粒子、外部から混入したと思われる樹脂等が比較的多く観察されました。異常摩耗の早期発見パラメータであるフェログラフィーのIs値がの乗とやや高く、摩耗粒子の形態観察の結果、潤滑状態が正常な場合に発生する摩耗粒子、金属潤滑部が局部的に油膜切れを起して発生するシビア粒子、外部から混入したと思われる樹脂等が比較的多く観察されました。金属濃度SOAP法により金属濃度を測定した結果、潤滑箇所で発生する金属接触によって検出される鉛、銅、亜鉛が共にがppm、外部から混入したと思われるケイ素がppmと僅かに検出されましたが良好と判断します。金属濃度酸溶解法により金属濃度を測定した結果、潤滑箇所で発生する金属接触によって検出される鉄、銅が共に、外部から混入したと思われるカルシウム、ナトリウムが共にと僅かに検出されましたが良好と判断します。
報告№108-0389 報告№108-0389 | 分析№108-02617 分析№108-02617 | 108-02617 | 分析の結果、前回に比較して、SOAP以外のデータは良好です。SOAPの結果、前回に比較して銅がppmからに増加しており、銅を使用した部分の溶出が進行していると考えられます。この溶出は検出された亜鉛系添加剤の成分と銅が反応し、溶出することが知られています。銅濃度は別紙鉱油の酸価に対する金属触媒の影響に示すように銅濃度が増加すると酸化速度が速まりますので、酸化劣化の進行状況を油分析により監視されることを推奨します。は良好と判断します。計数汚染度は良好と判断します。計数汚染度はNAS級と当社推奨の管理限界値のNAS級以内にあり、良好と判断します。重量汚染度は良好と判断します。重量汚染度は.mg/mlと当社推奨の管理限界値のmg/ml以内にあり、良好と判断します。機器の潤滑状態SOAPの結果、銅が多く検出されています。SOAPの結果、銅が多く検出されています。SOAPの結果、の添加剤成分であるリン、亜鉛が検出されています。一方、銅が検出されています。銅を使用した部分の溶出が進行していると考えられます。この溶出は検出された亜鉛系添加剤の成分と銅が反応し、溶出することが知られています。銅濃度は別紙鉱油の酸化に対する金属触媒の影響に示すように銅濃度が増加すると酸化速度が速まりますので、酸化劣化の進行状況を全酸価の変化で監視されることを推奨します。D－SOAPの結果は良好です。D－SOAPの結果、摩耗により発生する鉄が検出されていないことから、良好と判断します。フェログラフィーの結果は良好です。異常摩耗の早期発見パラメータであるフェログラフィーのIs値がのマイナス乗と良好の範囲にあることから、潤滑状態は正常と判断します。
報告№105-0410 報告№105-0410 | 分析№105-02706 分析№105-02706 | 105-02706 | 分析の結果、μm未満のマイクロフレーキングが確認されているものの、ベアリングは継続使用可能な範囲にあると判断します。計数汚染度はやや高い値でした。計数汚染度はやや高い値でした。計数汚染度はNAS級と当社推奨の管理限界値のNAS級以内にあるものの、やや高い値でした。重量汚染度はmg/mlでした。重量汚染度はmg/mlでした。機器の潤滑状態分析の結果、μm未満のマイクロフレーキングが確認されているものの、ベアリングは継続使用可能な範囲にあると判断します。SOAPの結果、鉄が検出されました。SOAPの結果、摩耗により発生した鉄が検出されました。D－SOAPの結果、鉄および銅が検出されました。D－SOAPの結果、摩耗により発生した鉄および銅が検出されました。フェログラフィーの結果、継続使用可能な状態にあると判断します。フェログラフィーの結果、μm未満のマイクロフレーキングが確認されているものの、ベアリングは継続使用可能な範囲にあると判断します。
報告№105-0007 | 分析№105-00088 | 105-00088 | 分析の結果、本軸受は継続使用可能な状態にあると判断します。但し、光学顕微鏡写真に見られるように、外部から混入したと思われる赤錆、砂が観察されたため、点検時に油槽内を念入りに洗浄されることを推奨します。これらのことは、計数汚染度がNAS級と当社推奨の管理限界値内であること。異常摩耗の早期発見パラメータであるフェログラフィーのIs値がと良好の範囲にあること。D-SOAPの結果、軸受の摩耗を示す鉄がと微量であったこと光学顕微鏡写真に見られるように、外部から混入したと思われる鉄錆・砂が観察されたこと以上のことから判断しました。
報告№109-09136 報告№112-00537 | 分析№109-001160 分析№112-002209 | 112-002209 | 潤滑油は継続使用可能な状態にあると判断します。粘度、全酸価、IR、RBOTの各データは良好でした。油の余寿命は、使用油の使用期間または使用時間が不明であったため、ご依頼の油の余寿命に関する検討は行えませんでした。ただし、今回の結果がmin、新油値がminであることから、使用期間を仮にヶ月間と仮定すれば余寿命は十二分にあると言えます。可能であれば、使用期間、あるいは使用時間の情報をご提供下さい。水分は良好でした。
報告№109-09094 報告№110-00147 | 分析№109-000910 分析№110-000566 | 110-000566 | は良好と判断します。尚、RBOTがminと新油値のminに比較してmin減少していました。このまま継続使用した場合、この減少傾向から限界値に到達するのは、別紙図RBOTの減少傾向に示すように年月と推定されました。残りの継続使用期間は、約年ヶ月であると予測されます。潤滑油は継続使用可能な状態にあると判断します。≪状態監視とパラメータ≫分析の目的および各分析のパラメータは以下の通りです。特性低下目的：油の分析結果から、や劣化傾向ならびに添加剤の消耗程度、残存寿命などを確認する。粘度JISK全酸価JISK赤外線吸収スペクトルJISK酸化安定度試験JISK汚染目的：油の分析結果から、砂塵あるいは水・異種油などによるや、異物混入の有無を確認する。水分JISK計数汚染度JISB重量汚染度JISB光学顕微鏡観察摩耗目的：油中の摩耗粒子を分析する事により、回転・摺動部の潤滑状態、摩耗劣化の程度、余寿命などを解析する。摩耗診断電子顕微鏡観察JISKX線マイクロアナリシス油中金属濃度）JISK≪分析結果≫特性低下粘度：良好粘度値mm/sの新油値mm/sに対する変化率は-％であり、当社推奨の管理限界値±％以内に留まっています。全酸価：良好全酸価.mgKOH/gは新油値の.mgKOH/gに比較し高くはあるものの、有機物・有機化合物試験の結果で油劣化の兆候を示すカルボン酸の吸収が見られないことから問題は無いと判断します。赤外線吸収スペクトル：良好酸化安定度試験：良好酸化安定度試験の結果、数値minは当社推奨の管理限界値min以上に留まっており、現時点での使用は可能と判断します。汚染水分：良好水分値.は当社推奨の管理限界値以内に留まっています。計数汚染度：今回は実施していません。重量汚染度：今回は実施していません。光学顕微鏡観察：今回は実施していません。摩耗摩耗診断電子顕微鏡観察・X線マイクロアナリシス：今回は実施していません。油中金属濃度：今回は実施していません。
報告№109-09549 報告№109-09549 | 分析№109-003435 分析№109-003435 | 109-003435 | ・摩耗状態潤滑油をSOAP／D－SOAPで分析した結果、検出されたのは鉄でした。粒子観察の結果から、検出された鉄は異物の噛み込みなどで発生する切削粒子であり、中には疲労摩耗粒子も観察されたことから、潤滑部では切削摩耗と疲労摩耗が発生していることが分かりました。但し、転がり軸受寿命の指標としている摩耗粒子が観察されなかったことから、フレーキングは発生していないと判断できます。尚、異常摩耗の早期発見パラメータであるフェログラフィーのIs値がの乗となっていたことから、潤滑状態が厳しくなっていると推定され、今後さらに摩耗が進行することが懸念されます。当該軸受の潤滑油は、今回の採油で使用油を全量抜き取っており、切削摩耗発生の原因となる混入異物は排除されたものと思われますが、新油充填時に異物が残留している場合があり、切削摩耗が継続して発生する可能性があります。今後、継続使用した場合、切削摩耗により発生した軸受表面の切削痕が起点となって、異物起点型のフレーキングに進展することも懸念されます。・汚染度計数汚染度がNAS級と当社推奨の管理限界値に到達していました。フィルタ表面の異物観察で鉄錆、砂等が観察されたことから、汚染度が高い要因は、摩耗と外部混入異物の影響と思われます。・粘度、水分、全酸価、IR、RBOTの各データは良好でした。潤滑油および軸受は継続使用可能な状態にあるものの、以下の対策が必要です。油槽内を清掃されると共に、今後、切削摩耗や疲労摩耗の進行を監視するため、定期的に分析を実施し、摩耗の進行状況を確認することを推奨します。次回分析の時期を理論的に求めたところ、最短で約時間となります。この時間は、油中汚染物が均一になるために必要とする時間であり、この時間を経過すれば、再分析の結果から状態の傾向を確認することが可能となりますので、これを参考に次回分析時期を検討されることを提案します。
報告№109-09136 報告№112-00359 | 分析№109-001160 分析№112-001405 | 112-001405 | 減速機は継続使用可能な状態にあると判断します。但し、油中の汚染度が高く、今後も摩耗の進行を傾向監視するため、以下の対策を推奨します。濾過および更油油中の汚染度が高いことから、観察された摩耗粒子や異物等がギヤ歯面に噛み込み摩耗が進行することが懸念されるため、濾過および更油を推奨します。定期的な分析疲労摩耗の進行を監視するため、定期的に分析を実施し、分析データによる摩耗の進行状況を確認することを推奨します。はフェログラフィーおよびSOAP／D-SOAPの結果から総合的に判断した結果、やや厳しい状態にあると考えられます。フェログラフィー【定量分析：Is値】Is値は異常摩耗の早期発見パラメータのつで、摩耗粒子を定量化するために用います。前回に比較してIs値はの乗から乗に低下し、低い値でした。フェログラフィー【定性分析：摩耗粒子および摩耗形態観察】分析結果から比較的多く観察された粒子は、以下の通りでした。正常な摩耗粒子・潤滑状態が正常なマイルド摩耗により発生。疲労摩耗粒子・繰返し応力を受けて発生。Iカップリング発光分光分析【SOAP／D-SOAP】検出された金属元素から発生箇所を推定すると、以下の通りでした。鉄、ニッケル、錫・ギヤ、軸受等リン・添加剤カルシウム、アルミニウム、ナトリウム・外部混入異物前回に比較して計数汚染度はNAS級からNAS級にランク上昇し、当社推奨の管理限界値に到達していました。フィルタ表面の異物観察で鉄錆、砂等が観察されたことから、汚染度が高い要因は、摩耗と外部混入異物の影響と思われます。分析結果計数汚染度は当社推奨の管理限界値に到達していました。計数汚染度計数汚染度はNAS級と当社推奨の管理限界値のNAS級に到達していました。重量汚染度は.mg/mlでした。摩耗粒子の形態観察の結果、潤滑状態が正常な場合に発生する摩耗粒子、繰返し応力を受けて発生する疲労摩耗粒子が比較的多く観察されました。SOAPSOAPの結果、摩耗により発生する鉄、油の添加剤成分であるリンが検出されました。D-SOAPD-SOAPの結果、摩耗により発生する鉄が検出されました。フェログラフィー異常摩耗の早期発見パラメータであるフェログラフィーのIs値がの乗と良好の範囲にあるものの、摩耗粒子の形態観察の結果、潤滑状態が正常な場合に発生する摩耗粒子、繰返し応力を受けて発生する疲労摩耗粒子が比較的多く観察されました。
報告№109-09337 報告№109-09337 | 分析№109-002281 分析№109-002281 | 109-002281 | 潤滑油は継続使用可能な状態にありますが、今後、ギヤ歯面や転がり軸受軌道面で切削摩耗が継続して発生する可能性があります。定期的にトライボ診断を実施し、摩耗の進行状況を確認されることを推奨します。尚、トライボ診断では、バックラッシの増加量を分析結果から計算できますので、構造が確認できる図面、ギヤの形式、歯形、モジュール、歯数、歯幅をお知らせ下さい。計算結果をご報告いたします。
報告№103-6025 | 分析№103-00683 | 103-00683 | 回目の初期試験を実施した結果、摩耗粒子から判断し、潤滑状態は安定していると判断します。これらのことは、前回に比較して、計数汚染度はNAS級から級にランク減少し、SOAP／D-SOAPの鉄及び錫濃度に変化がなく、異常摩耗の早期発見パラメータであるフェログラフィーのIs値が、から.と桁改善されていることから判断しました。
報告№109-09136 報告№112-00046 | 分析№109-001160 分析№112-000112 | 112-000112 | 潤滑油は、粘度、RBOT値、全酸価などの物理的性状が良好な範囲にあることから継続使用は可能と判断できますが、流体潤滑状態では発生しにくい銅が油中金属元素で検出されたことから、念のため再分析による傾向監視を推奨します。一般に、ポンプを使用している設備で銅が検出された場合、ポンプ内部の転がり軸受の保持器、或いは、ポンプのサイドプレートなど、銅を使用している箇所の摩耗が考えられます。この部位の摩耗は、一般にすべり摩擦になっていることから、振動法によるデータ採取では振動値として検出し難い箇所です。そのため、再分析により油中金属濃度の増加率をパラメータとして監視することを推奨します。傾向監視にあたっては、最低でも今後～回実施し、そのデータの推移から状態の正常、異常を判断することが必要です。定期的な分析凝着摩耗の進行を監視するため、定期的に分析を実施し、摩耗の進行状況を確認することを推奨します。再分析の時期を理論的に求めたところ、最短で約時間となります。この時間は、油中汚染物が均一になるために必要とする時間であり、この時間を経過すれば、油が入れ替わっていても再分析の結果から状態の傾向を確認することが可能となります。油槽内の清掃潤滑油が汚染されていることから、油槽内は汚染されていると思われます。更油をする際には、油槽内を清掃し、更油する新油もNAS級程度の清浄な潤滑油を更油することを推奨します。最適な採油方法本試料油は、機器停止中にドレン管から採油されています。機器が停止している状態では、別紙油中粒子の沈降の影響に示すように油槽内で撹拌がなくなり固形物が沈降するため、油中汚染度は高くなると推定されます。今後の採油は、極力運転中もしくは停止直後の油槽中層部から実施されることを推奨します。フェログラフィーIs値は異常摩耗の早期発見パラメータのつで、摩耗粒子を定量化するために用います。今回のIs値はの乗であり、潤滑状態は厳しいと判断できます。摩耗粒子の形態で比較的多く観察された粒子は、潤滑状態が正常な場合に発生する摩耗粒子金属潤滑部が局部的に油膜切れを起して発生する鉄系および銅系シビア粒子でした。これらの摩耗粒子が観察された場合、潤滑部で発生している摩耗形態は、正常なマイルド摩耗潤滑状態がやや厳しい凝着摩耗であり、そして局部的ではあるものの高圧・高温の箇所が発生していることも分かります。Iカップリング発光分光分析供試の潤滑油を分析した結果、検出された金属元素は、SOAPの結果表に示すように、鉄、鉛、銅、錫、リン、亜鉛、カルシウム、バリウム、ケイ素でした。検出された金属元素から発生箇所を推定すると鉄、鉛、銅、錫、亜鉛・軸受等リン、カルシウム、バリウム、ケイ素・外部混入異物であると思われます。このうち、機械部品が摩耗したと思われる元素はのグループです。水分は良好でした。計数汚染度計数汚染度は当社推奨の管理限界値を超えていました。フィルタ表面の異物観察で銅合金、鉄錆、砂等が観察されたことから、汚染度が高い要因は、摩耗と外部混入異物の影響と思われます。粘度、全酸価、IR、RBOTの各データは良好でした。尚、別紙RBOTの減少傾向から油の余寿命を求めた結果、本試料は直近の更油から起算して稼働日数が年月まで使用可能であることが分かります。
報告№109-09136 報告№111-00411 | 分析№109-001160 分析№111-001966 | 111-001966 | 更油からの使用時間をもとに潤滑油の余寿命を評価したところ、潤滑油は次回定検まで使用可能と判断できました。次回定検時に更油を実施しない場合は、酸化安定度を知るための分析を実施し、余寿命を確認することを推奨します。酸化安定度はminであり、当社推奨の管理限界値のmin以上であることから、良好と判断します。
報告№106-0227 報告№106-6079 | 分析№106-01279 分析№106-01817 | 106-01817 | 今回の採油は主機停止中にドレンバルブから採油を実施しているため、油循環中の採油に比較して油中粒子が沈降して高濃度になっている部分を採油していると考えられます。したがって、油が循環している状態で採油を実施した場合に比較して、分析データが高くなり、異常な状態と判断してしまう可能性があります。以上の想定から今回の分析結果を検討しました。初期試験を実施した結果、潤滑状態は安定していることが確認され、潤滑油も継続使用可能な状態にあると判断します。これらのことは、前回に比較して、計数汚染度はランク減少したことSOAP／D-SOAPの鉄及び錫濃度に変化がないこと異常摩耗の早期発見パラメータであるフェログラフィーのIs値が.と良好の範囲にあること以上のことから判断しました。尚、今回の分析結果の信頼性は、適正な採油条件に比較してやや低いと思われます。次回採油時には粒子の沈降の影響を極力抑え、油中粒子が均一な分散状態に近い状態で採油が実施できるように、主機運転中、または停止直後に採油を実施されることを推奨します。
報告№107-4530 報告№107-0290 | 分析№107-01164 分析№107-01532 | 107-01532 | 濾過前の試料油を分析した結果、摩耗粒子形態観察でμmサイズのシビア粒子が観察されました。観察されたシビア粒子は、視野に個と少ないため現状の潤滑状態は正常と判断しますが、シビア粒子は金属接触を伴う混合潤滑で発生するため、今後も監視が必要です。これらの障害発生に対する弊害を勘案の上、ヶ月以内に再度分析を実施し、汚染状況及び摩耗の進行状況を確認されることを推奨します。
報告№107-0366 報告№108-0251 | 分析№107-01900 分析№108-01835 | 108-01835 | 濾過前の試料油を分析した結果、計数汚染度が前回NAS級から、今回NAS級に約年でランク増加しました。摩耗粒子の形態観察およびフィルタ表面の異物観察で鉄錆、砂等が観察されたため、汚染度が増加した要因は、摩耗による粒子の増加ではなく、外部から混入したと思われる異物によるものと考えられました。但し、異物の混入はありましたが、潤滑異常の早期発見パラメータである摩耗過酷度を示すIs値がの乗と非常に良好の範囲にあることから、潤滑状態は正常な状態にあると判断します。
報告№109-09136 報告№112-00728 | 分析№109-001160 分析№112-003324 | 112-003324 | 油槽底部から採油した試料油は、水分および計数汚染度が当社推奨の管理限界値を大きく超えていました。分析データから軸受損傷の原因を検討した結果、以下のことが推定されました。観察された摩耗粒子は、赤錆と呼ばれる鉄の赤色スラッジが比較的多かったことから、油槽内に混入した水分の影響により鉄錆が発生し、その赤錆が軸受の摺動面に入り込み焼損につながったと推定される。フェログラフィー【定量分析：Is値】Is値は異常摩耗の早期発見パラメータのつで、摩耗程度を定量化するために用います。今回のIs値はの乗とやや高い値でした。フェログラフィー【定性分析：摩耗粒子および摩耗形態観察】分析結果から比較的多く観察された摩耗粒子は、以下の通りでした。切削粒子・異物や金属表面の微小突起による切削摩耗により発生。シビア粒子・潤滑状態がやや厳しい凝着摩耗により発生。金属潤滑部が局部的に油膜切れを起していると考えられます。赤錆・金属表面が酸化により剥がれ落ちやすくなる腐食摩耗により発生。フリクションポリマ・局部的に高圧・高温となる場合に発生。鉄錆、砂等・外部から混入したと考えられます。Iカップリング発光分光分析【SOAP／D-SOAP】検出された金属元素から発生箇所を推定すると、以下の通りでした。鉄、鉛、銅、クロム、アンチモン、錫、亜鉛・軸受等リン、カルシウム、バリウム、アルミニウム、ケイ素、ナトリウム、マグネシウム・外部混入異物潤滑油中の粒子の粒度分布は～.μmの範囲にあり、μmにピークが確認されました。μm以下の粒子が支配的であるものの、大型の粒子も多いことが分かりました。水分は、ppmと当社推奨の管理限界値であるを超えていました。赤錆が比較的多く観察されたことから、水分の影響で油槽内は腐食していると思われます。
報告№109-09136 報告№110-00618 | 分析№109-001160 分析№110-002695 | 110-002695_date110222 | フェログラフィー異常摩耗の早期発見パラメータとして摩耗粒子を定量化して評価するフェログラフィーのIs値は、潤滑状態が正常なのマイナス乗でした。摩耗粒子の形態で比較的多く観察された粒子は、潤滑状態が正常な場合に発生する摩耗粒子でした。このような摩耗粒子が観察された場合には、潤滑部では正常なマイルド摩耗が発生していることが分かります。計数汚染度は良好でした。粘度、水分、全酸価の各データは良好でした。軸受および潤滑油は継続使用可能な状態にあると判断します。
報告№108-8012 報告№108-7523 | 分析№108-02360 分析№108-02501 | 108-02501 | 精点Aを実施し、前回データと照合した結果、油中摩耗粒子の減少が確認されました。油中の摩耗粒子は、発生により増加し、油槽や配管内部で沈降したり、フィルタやストレーナにより捕捉さたりして減少します。油中の摩耗粒子濃度は、発生量と減少量とがバランスしたところで一定、いわゆる平衡状態になりますが、このバランスが崩れると増加する場合と減少する場合とに分かれます。増加は、発生と減少がバランスしている状態から潤滑状態が変化して摩耗が厳しくなり始めたことを示し、これとは反対に、減少は、平衡状態から発生量が減少するか、或いは、減少量が大きくなることを示します。減少する場合は、いずれにしても摩耗の発生量に変化がないか、発生していないと判断できます。本設備の場合、監視している粒子サイズを捕捉するフィルタ類の設置はなく、これによる減少はありませんので、油中の摩耗粒子が減少した理由は、摩耗粒子の発生がほとんどなく、油系統内部での沈降があったためと考えられます。以上のことから、歯車や軸受の摩耗の進行はなく、潤滑状態は安定した状態にあったものと判断します。これらのことは、前回に比較して、計数汚染度はランク減少し、SOAP／D-SOAPの鉄濃度に大きな変化がないこと異常摩耗の早期発見パラメータであるフェログラフィーのIs値がの乗とやや高いものの変化はなく、摩耗粒子の形態観察で前回と同じく微小な疲労摩耗粒子が多く観察されたこと以上のことから判断しました。尚、潤滑油の基本特性も良好の範囲にあることから継続使用可能と判断します。
報告№108-8010 報告№108-8010 | 分析№108-01651 分析№108-01651 | 108-01651 | 本試料の摩耗は、電子顕微鏡による摩耗粒子の詳細な観察結果から、潤滑状態が正常なマイルド摩耗であることが判りました。これは、観察されたほとんどの摩耗粒子が、写真aに示すように正常な潤滑状態で発生する小径の摩耗粒子であることから判断されました。観察された摩耗粒子は、正常な潤滑状態で発生するマイルド摩耗で発生していることから、シリンダおよびピストンリング、クランクメタル等は、現在のところいずれも継続使用可能と判断します。電子顕微鏡による摩耗粒子の観察結果から、本試料油中の摩耗形態は、潤滑状態が正常なマイルド摩耗であることが判りました。これは写真aに示す通り、正常な潤滑状態で発生する摩耗粒子が多く観察されたことから判断しました。観察されている摩耗形態が正常な摩耗粒子が発生するマイルド摩耗であることから、現在のところシリンダおよびピストンリング、クランクメタル等の摩耗の状態はいずれも軽微であり、継続使用可能と判断します。このことは、異常摩耗の早期発見パラメータであるフェログラフィーのIs値がの乗と高いものの、写真bに示すように摩耗粒子の形態観察で潤滑状態が正常な状態で発生するマイルド摩耗粒子が多く観察されたこと写真フェログラフィーによる摩耗粒子の観察結果摩耗粒子をSEM・XMAで詳細に観察した結果、写真cに示すμm以下の小径粒子が観察され、これらの組成割合は、鉄、クロム、マンガンの割合が高い粒子が多く観察されたこと写真電子顕微鏡による摩耗粒子の観察結果SOAPの結果で鉄、鉛、銅、錫が検出されたものの微量であったこと以上のことから総合的に判断しました。水分の増加を示す水分を除く項目は良好でしたが、水分がppmと当社推奨の管理限界値を超えていたことから、発錆予防のため水分除去を実施されることを推奨します。水分は当社推奨の管理限界値を超えていました。粘度は良好と判断します。粘度はmm/sと新油値.mm/sに比較して、粘度変化率は+％で、当社推奨の管理限界値である±％にあり、良好と判断します。水分は当社推奨の管理限界値を超えていました。水分はppmと当社推奨の管理限界値のを超えていました。全酸価は良好と判断します。全酸価はmgKOH/gと新油値mgKOH/g以内にあり、良好と判断します。IRは良好と判断します。IRの結果、油劣化の兆候を示すカルボン酸の吸収が確認されていないことから良好と判断します。計数汚染度はやや汚染されていました。計数汚染度はNAS級以上でした。計数汚染度はNAS級以上でした。重量汚染度は.mg/mlでした。重量汚染度は.mg/mlでした。機器の潤滑状態SOAPによる油中金属濃度の結果、油の添加剤成分であるカルシウムが検出されました。SOAPによる油中金属濃度の結果、鉄、銅が比較的多く検出されました。SOAPによる油中金属濃度の結果、鉄、鉛、銅、油の添加剤成分であるリン、亜鉛、カルシウム、外部から混入したと思われるケイ素、マグネシウムが検出されました。SOAPによる油中金属濃度の結果、油の添加剤成分であるカルシウムが比較的多く検出されました。SOAPによる油中金属濃度の結果、鉄、鉛、錫、油の添加剤成分であるリン、亜鉛、カルシウム、外部から混入したと思われるナトリウムが検出されました。フェログラフィーの結果は良好です。異常摩耗の早期発見パラメータであるフェログラフィーのIs値がの乗と高いものの、摩耗粒子の形態観察の結果、μm以下の小径の鉄系摩耗粒子が支配的でした。SEM・XMAの結果、鉄、クロム、マンガンを含む粒子が比較的多く観察されました。SEM・XMAで粒子を詳細に観察した結果、フェログラフィーで観察されたμm以下の小径粒子の組成割合は、鉄、クロム、マンガンの割合が高い粒子が多く観察されました。
報告№109-09136 報告№111-00493 | 分析№109-001160 分析№111-002264 | 111-002264 | 潤滑油および軸受は継続使用可能な状態にあると判断します。但し、今後も摩耗の進行を傾向監視するため、以下の対策を推奨します。油槽内の清掃潤滑油が汚染されていることから、油槽内は汚染されていると思われます。更油をする際には、油槽内を清掃し、更油する新油もNAS級程度の清浄な潤滑油を更油することを推奨します。定期的な分析凝着摩耗の進行を監視するため、定期的に分析を実施し、摩耗の進行状況を確認することを推奨します。シリコン系のグリースや添加剤の確認シリコン系の添加剤やグリースを使用している箇所があるかについてご確認下さい。異種油の混入および油名の確認異種油の混入の有無、油名を再確認することを推奨します。フェログラフィー異常摩耗の早期発見パラメータとして摩耗粒子を定量化して評価するフェログラフィーのIs値は、潤滑状態が正常なの乗でした。摩耗粒子の形態で比較的多く観察された粒子は、潤滑状態が正常な場合に発生する摩耗粒子金属潤滑部が局部的に油膜切れを起して発生するシビア粒子でした。これらの摩耗粒子が観察された場合、潤滑部で発生している摩耗形態は、正常なマイルド摩耗潤滑状態がやや厳しい凝着摩耗であることが分かります。電子顕微鏡・X線マイクロアナリシス観察された粒子をSEM・XMAで詳細に分析した結果、粒子には鉄、マンガンが比較的多く含まれており、成分割合から粒子は主に転がり軸受の保持器やケーシングから発生していると推定できました。Iカップリング発光分光分析供試の潤滑油を分析した結果、検出された金属元素は、SOAP-Tの結果表に示すように、鉄、鉛、銅、錫、リン、亜鉛、カルシウム、バリウム、アルミニウム、ケイ素、ナトリウムでした。検出されたこれらの金属元素から発生箇所を推定すると鉄、鉛、銅、錫・軸受等リン、亜鉛、カルシウム、バリウム、アルミニウム、ケイ素、ナトリウム・外部混入異物であると思われます。このうち、機械部品が摩耗したと思われる元素はのグループです。SOAP-Tで検出された亜鉛は添加剤として添加されている場合があります。ご提供頂いた本試料油のFBKタービンの新油データには、この添加剤は含まれていないことから、異種油の混入、または油名の誤りなどが考えられます。ケイ素の検出SOAP-Tでケイ素がppm検出されました。一般に、潤滑油中からケイ素が検出された場合の原因として、シリコン油或いは、シリコン系の添加剤が検出されるフェログラフィーおよびフィルタ表面の異物観察で砂が多く観察されて検出されるシリコングリースをシール部に塗布している場合、このシリコングリースが潤滑油に混入して検出されるなどが挙げられますが、今回検出が比較的高濃度であることからの可能性が考えられます。については、分析結果では確認することが出来ませんので、これに関する情報があれば提供をお願いします。重量汚染度が.mg/mlと当社推奨の管理限界値を超えていました。SOAP-Tによる油中の固形分を分析した結果で、亜鉛、カルシウムが検出され、さらにフィルタ表面の異物観察で表面が茶褐色で金属片、砂等が観察されたことから、汚染度が高い要因は、摩耗とスラッジ、そして外部混入異物の影響と推定されました。粘度、水分、酸価、IR、RBOTの各データは良好でした。
報告№104-0347 | 分析№104-02832 | 104-02832 | トライボ診断により、機器軸受の潤滑状態、潤滑油の劣化状態を診断することを目的としました。分析の結果、摩耗は安定しており、継続使用可能と判断します。このことは、以下の点から判断しました。計数汚染度がNAS級と前回のNAS級以上に比較してランク減少したこと。D-SOAPの結果、軸受の摩耗により発生する鉄が検出されなかったこと異常摩耗の早期発見パラメータであるフェログラフィーのIs値がの乗と良好の範囲にあること
報告№109-09136 報告№112-00080 | 分析№109-001160 分析№112-000221 | 112-000221 | 軸受は継続使用可能な状態にあると判断します。但し、今後も摩耗の進行を傾向監視するため、以下の対策を推奨します。定期的な分析凝着摩耗の進行を監視するため、定期的に分析を実施し、摩耗の進行状況を確認することを推奨します。フェログラフィーIs値は異常摩耗の早期発見パラメータのつで、摩耗粒子を定量化するために用います。今回のIs値はの乗であり、潤滑状態は厳しいと判断できます。摩耗粒子の形態で比較的多く観察された粒子は、潤滑状態が正常な場合に発生する摩耗粒子金属潤滑部が局部的に油膜切れを起して発生するシビア粒子でした。これらの摩耗粒子が観察された場合、潤滑部で発生している摩耗形態は、正常なマイルド摩耗潤滑状態がやや厳しい凝着摩耗であることが分かります。Iカップリング発光分光分析【SOAP／D－SOAP】検出された金属元素は、SOAP／D－SOAPの結果表に示すように、鉄、銅、ニッケル、リン、亜鉛、カルシウム、ナトリウムが検出されました。これらの検出された金属元素から発生箇所を推定すると鉄、銅、ニッケル、亜鉛・軸受等リン・オイル添加剤カルシウム、ナトリウム・外部混入異物であると思われます。このうち、機械部品が摩耗したと思われる元素はのグループです。計数汚染度はNAS級と当社推奨の管理限界値に到達していました。フィルタ表面の異物観察で金属片、鉄錆、砂等が観察されたことから、汚染度が高い要因は、摩耗と外部混入異物の影響と思われます。分析結果計数汚染度は当社推奨の管理限界値に到達していました。計数汚染度計数汚染度はNAS級と当社推奨の管理限界値のNAS級に到達していました。重量汚染度はmg/mlでした。機器の潤滑状態摩耗粒子の形態観察の結果、潤滑状態が正常な場合に発生する摩耗粒子、金属潤滑部が局部的に油膜切れを起して発生するシビア粒子が比較的多く観察されました。SOAPSOAPの結果、油の添加剤成分であるリンが検出されました。摩耗により発生する鉄が検出されていないことから、良好と判断します。D－SOAPD－SOAPの結果、摩耗により発生する鉄、銅が検出されました。フェログラフィー異常摩耗の早期発見パラメータであるフェログラフィーのIs値がの乗と高く、摩耗粒子の形態観察の結果、潤滑状態が正常な場合に発生する摩耗粒子、金属潤滑部が局部的に油膜切れを起して発生するシビア粒子が比較的多く観察されました。
|  | 113-001395 | 分析の結果、潤滑油の劣化は確認されなかったことから、継続使用可能と判断します。対象設備分析の結果、対象設備は継続使用可能な状態にあると判断します。但し、今後の摩耗の進行速度の上昇が懸念されます。定期的な分析今後懸念される疲労摩耗の進行を監視するため、定期的に分析を実施することを推奨します。最適な採油方法本試料油は、機器停止時間後に油槽底部から採油されているため、分析データが高濃度に出ていると推定されます。正確なデータによる診断を行うためにも、今後の採油は、極力運転中もしくは停止直後の油槽中層部から実施されることを推奨します。はフェログラフィーおよびSOAPの結果から総合的に判断した結果、継続使用は可能ですが、摩耗の進行速度が上昇している可能性があるため、傾向管理が有用と考えます。フェログラフィー【定量分析：Is値】Is値は異常摩耗の早期発見パラメータのつで、摩耗程度を定量化するために用います。前回に比較してIs値はの乗から乗と、一桁高い値でした。Is値は摩擦摺動面の摩耗の進行に伴い上昇します。今回、Is値は上昇速度が緩やかなものの、値自体がやや高いことから、念のため今後の摩耗の進行を確認することが有用です。フェログラフィー【定性分析：摩耗粒子および摩耗形態観察】分析結果から比較的多く観察された粒子は、以下の通りでした。疲労摩耗粒子・繰返し応力を受けて発生。Iカップリング発光分光分析【SOAP】検出された金属元素から発生箇所を推定すると、以下の通りでした。鉄、銅、亜鉛・ギヤ、軸受等リン・添加剤アルミニウム、ケイ素・外部混入異物SOAPの結果、亜鉛がppm検出されました。この亜鉛は、銅と同時に検出されていることから、銅合金を使用した箇所、例えばブッシュなどの摩耗が発生していると思われます。また、SOAPでは検出できない大型の摩耗粒子が発生している可能性があり注意が必要です。粘度、水分、IR酸化度の各データは良好でした。
報告№107-6588 報告№107-0527 | 分析№107-02904 分析№107-03049 | 107-03049 | 潤滑油の傾向分析を実施しているが、年から全酸価が上昇してきた。全酸価が上昇した原因を確認する。分析の結果、全酸価が.mgKOH/gと当社推奨の管理限界値を大きく超えていました。IRの結果で油の劣化の兆候を示すカルボン酸の吸収が確認されたことから、全酸価が上昇した原因は、油劣化によるものと考えられました。今後、全酸価が上昇し続けたタービン油を継続使用した場合、油中の酸成分により金属表面が腐食して発生する腐食摩耗が発生することが懸念されるため、大至急更油を計画されることを推奨します。これらのことは、全酸価が.mgKOH/gと当社推奨の管理限界値を大きく超えていたことIRの結果で油の劣化の兆候を示すカルボン酸の吸収が確認されたこと以上のことから判断しました。尚、現在使用している無添加油であるコスモタービンは、今回の結果から年程度の寿命であることが確認されました。交換周期延伸化が必要な場合は、添加タービン油に変更することで可能になると思われます。
報告№109-0020 報告№109-0020 既報では、軸受の交換を推奨した４号ロール№３のＩｓ値は１０の８乗でしたが、本軸受はこの値に比較して５桁低い１０の３乗となっており、また計数汚染度、ＳＯＡＰ／Ｄ－ＳＯＡＰの鉄濃度が前回から減少傾向にありました。 | 分析№109-00080 分析№109-00080 | 109-00080 | 軸受の潤滑状態分析の結果、観察された摩耗粒子の多くは、前回同様にフレッティングにより発生する赤錆でした。これらの摩耗粒子を異常摩耗の早期発見パラメータのIs値として数値化して求めたところ、のから乗に桁減少していることが分かりました。Is値が今回の値になっている場合、転がり軸受の潤滑状態は流体潤滑よりやや厳しい潤滑状態となっており、局部的に油膜が破断し、微小領域では金属接触が発生する、いわゆる混合潤滑状態になっていることを示しています。現在の潤滑状態は、軸受としては継続使用は可能な範囲にあると思われますが、摩耗が健全な潤滑状態から、やや摩耗が進展し始めた状態にあると推定されます。また、若干ではありますが、転がり軸受の寿命の指標となるフレーキングに進行すると思われる微小な疲労摩耗粒子が確認されていますので、定期的に分析を摩耗の進行状態を監視しながら継続使用されることを推奨します。尚、他社のミルロールで実施した、傾向監視による予防保全の好事例を添付しますので、参考にして下さい。を示す粘度、水分、全酸価、IRの各データは良好であることから、この油は継続使用可能と判断します。計数汚染度がNAS級とやや高く、重量汚染度がmg/mlと汚染されています。
報告№109-09249 報告№112-00272 | 分析№109-001747 分析№112-001088 | 112-001088_date120928 | 潤滑油および軸受は継続使用可能な状態にあると判断します。但し、今後も摩耗の進行を傾向監視するため、以下の対策を推奨します。定期的な分析凝着摩耗の進行を監視するため、定期的に分析を実施し、分析データによる摩耗の進行状況を確認することを推奨します。シリコン系のグリースや添加剤の確認シリコン系の添加剤やグリースを使用している箇所があるかについてご確認下さい。はフェログラフィーおよびSOAP／D-SOAPの結果から総合的に判断した結果、やや厳しい状態にあると考えられます。フェログラフィー【定量分析：Is値】Is値は異常摩耗の早期発見パラメータのつで、摩耗粒子を定量化するために用います。今回のIs値はの乗とやや高い値でした。フェログラフィー【定性分析：摩耗粒子および摩耗形態観察】分析結果から比較的多く観察された粒子は、以下の通りでした。正常な摩耗粒子・潤滑状態が正常なマイルド摩耗により発生。シビア粒子・潤滑状態がやや厳しい凝着摩耗により発生。金属潤滑部が局部的に油膜切れを起していると考えられます。Iカップリング発光分光分析【SOAP／D-SOAP】検出された金属元素から発生箇所を推定すると、以下の通りでした。鉄、亜鉛・軸受等カルシウム、ケイ素、ナトリウム・外部混入異物ケイ素の検出金属濃度でケイ素がppmと高い値でした。一般に、潤滑油中からケイ素が検出された場合の原因として、シリコン油或いは、シリコン系の添加剤が検出されるフェログラフィーおよびフィルタ表面の異物観察で砂が多く観察されて検出されるシリコングリースをシール部に塗布している場合、このシリコングリースが潤滑油に混入して検出されるなどが挙げられます。ケイ素が多く検出された原因がであると軸受摺動面に噛み込み摩耗が進行したり、であると潤滑油とグリースが混ざって粘度が上昇し、粘性抵抗が増大することにより、油温が上昇する等の悪影響を及ぼすことがあります。分析の結果から、今回検出された原因は、比較的高濃度であることからの可能性が考えられます。については、分析結果では確認することが出来ませんので、これに関する情報があれば提供をお願いします。水分、汚染粒子数、汚染度物重量は共に良好でした。．粘度、全酸価、酸化安定度、有機物・有機化合物の各データは良好でした。分析結果特性低下特性低下に係るパラメータの分析結果は良好と判断します。粘度粘度はmm/sと新油値mm/sに対する粘度変化率は+％で、当社推奨の管理限界値である±％以内にあり、良好と判断します。全酸価添加油の全酸価は、油メーカによって初期値が違うため統一した管理基準を設定するのが困難であることから、当社では管理限界値を設定しておらず、新油分析値との比較及び他の分析項目の結果より全酸価の状態判断を行います。その結果、全酸価は.mgKOH/gと新油値.mgKOH/gに比較して変化はないことから、良好と判断します。酸化安定度酸化安定度はminであり、当社推奨の管理限界値のmin以上であることから良好と判断します。有機物・有機化合物有機物・有機化合物は、IRチャートによる新油分析値との比較の結果、cm-付近に劣化の兆候を示すカルボン酸の吸収が確認されていないことから、良好と判断します。色相はLであり、新油値のL.に比較して大きな変化はないことから、良好と判断します。汚染に係るパラメータの分析結果は良好と判断します。水分はppmであり、当社推奨の管理限界値の以下であることから良好と判断します。汚染粒子数はNAS級であり、当社推奨の管理限界値のNAS級以下であることから良好と判断します。汚染度物重量は.mg/mlであり、当社推奨の管理限界値のmg/ml以下であることから良好と判断します。摩耗フェログラフィーによる摩耗粒子の観察の結果、潤滑状態が正常な場合に発生する摩耗粒子、金属潤滑部が局部的に油膜切れを起して発生するシビア粒子が比較的多く観察されました。異常摩耗の早期発見パラメータであるフェログラフィーのIs値がの乗とやや高く、摩耗粒子の形態観察の結果、潤滑状態が正常な場合に発生する摩耗粒子、金属潤滑部が局部的に油膜切れを起して発生するシビア粒子が比較的多く観察されました。金属濃度SOAP法により金属濃度を測定した結果、潤滑箇所で発生する金属接触よって検出される亜鉛がppm、外部から混入したと思われるカルシウムがppm、ケイ素がppm検出されました。金属濃度酸溶解法により金属濃度を測定した結果、潤滑箇所で発生する金属接触によって検出される鉄が、亜鉛が、外部から混入したと思われるカルシウムが、ナトリウムが検出されました。
報告№109-09136 報告№112-00644 | 分析№109-001160 分析№112-002880 | 112-002880 | 分析の結果、潤滑油は継続使用可能な状態にあると判断します。但し、IRの結果、新油のIRスペクトルと一致しない箇所が確認されたことから、以下の対策を推奨します。異種油の混入および油名の確認分析データから新油と一致しないデータが確認されたことから、異種油の混入または油名が違っている可能性があります。油は設備の条件にあった適正な性能のものを使用することが重要であるため、異種油の混入の有無、油名を再確認することを推奨します。粘度、酸価の各データは良好でした。但し、IRの結果、新油のIRスペクトルと一致しない箇所が確認されたことから、異種油の混入または油名の誤りなどが考えられます。油の余寿命は、使用油の使用期間または使用時間が不明であったため、ご依頼の油の余寿命に関する検討は行えませんでした。ただし、今回の結果から酸化防止剤の残存量は%であり、継続使用可能な状態にありました。可能であれば、使用期間、あるいは使用時間の情報をご提供下さい。水分は良好でした。
報告№104-4025 | 分析№104-01413 | 104-01413 | 分析の結果、摩耗粒子形態観察で外部から混入した砂が多く観察されました。直ちに異常ではないものの、今後、これらの砂が軸受摺動面に噛み込み摩耗が進行することが懸念されるため、～ヶ月後に再度分析を実施し、汚染状況及び摩耗の進行状況を確認されることを推奨します。これらのことは、異常摩耗の早期発見パラメータであるフェログラフィーのIs値が、と良好の範囲にあるものの、摩耗粒子形態観察の結果、外部から混入した砂が多く観察されたこと光学顕微鏡写真に示すように、外部から混入した砂が多く見られたこと以上のことから判断しました。
報告№107-0482 | 分析№107-02871 | 107-02871 | トライボ診断により、機器軸受の潤滑状態、潤滑油の劣化状態を診断する。分析の結果、軸受は継続使用可能と判断します。但し、観察された摩耗粒子には、硬い異物の噛み込みにより発生する切削粒子、局部的な油膜切れにより発生したシビア粒子が観察されていることから、今後摩耗が進行する場合があります。年に度、定期的にトライボ診断を実施し、摩耗の進行速度を監視することを推奨します。このことは、前回に比較して計数汚染度がNAS級から等級に変化がないことD－SOAPで転がり軸受の摩耗により発生する鉄が検出されたものの、微量であること異常摩耗の早期発見パラメータであるフェログラフィーのIs値がの乗と良好の範囲にあるものの、硬い異物の噛み込みにより発生する切削粒子、局部的な油膜切れにより発生したシビア粒子が観察されたこと以上のことから判断しました。尚、を示す全酸価、IRの各データは良好の範囲にあることから、この油は継続使用可能と判断します。
報告№109-09136 | 分析№109-001160 | 113-002609 | 潤滑油は汚染度が高いことから、油中の夾雑物が潤滑部に噛み込むことによる摩耗の進行が懸念されます。対象設備は継続使用可能な状態にあると判断しますが、今後の摩耗推移を確認するためにも傾向監視を継続することが有効です。更油油中の汚染度が高いことから、摩耗粒子や異物等の夾雑物が潤滑面に噛み込むことによる摩耗の進行が懸念されるため、可能であれば更油を推奨します。定期的な分析今後の切削摩耗、凝着摩耗、疲労摩耗の推移を監視するため、定期的な分析実施を推奨します。新油の分析粘度、酸価は、油の性能を評価するパラメータの一種です。油の性能低下は、新油との比較が必要なことから、使用油の油名確認および未使用油の分析による比較評価を推奨します。異常摩耗の早期発見のパラメータであるIs値は、前回のレベルからレベルに低下しているものの、やや高い値でした。また、潤滑部の摩耗が認められたため、定期的に潤滑油分析を実施し、摩耗推移を監視することが有用と考えます。フェログラフィーで比較的多く観察された粒子は、以下の通りです。正常な摩耗粒子・潤滑状態が正常なマイルド摩耗により発生。切削粒子・異物や金属表面の微小突起による切削摩耗により発生。シビア粒子・潤滑状態がやや厳しい凝着摩耗により発生。極微小領域で油膜切れが発生したことを示します。疲労摩耗粒子・繰返し応力による金属疲労で発生。大型化するとフレーキングの発生が懸念されます。切削粒子、シビア粒子は、摩擦面が将来的に異常摩耗へ進展する可能性を示唆しているため、傾向監視が有用と思われます。詳細は、別紙傾向監視が必要な摩耗粒子をご覧ください。計数汚染度は前回同様、NAS級を上回っており、当社推奨の管理限界値を超えていました。今後、油中の汚染物が潤滑部に噛み込むことによる摩耗の進行が懸念されます。前回同様、水分は良好です。粘度粘度はmm/sと前回同様にISOVG規格外にありました。適正な粘度範囲で使用していない場合、粘性抵抗が増大することにより、油温が上昇して、油劣化の進行に繋がることが懸念されます。また、新油との比較評価を推奨します。酸価は.mgKOH/gでした。前回の.mgKOH/gに比較して大きな変化はありませんでしたが、新油との比較による評価が必要です。
報告№109-09136 報告№112-00660 | 分析№109-001160 分析№112-003031 | 112-003031_date130313 | 潤滑油の劣化は確認されず、汚染度は良好な範囲にあることから、継続使用可能な状態にあると判断します。軸受微振動により発生するフレッティング摩耗が見られました。フレッティングにより発生した赤錆は、μm以下の微小な粒子が支配的であり、直ちに影響はないことから、摩耗は正常と判断できます。以上より、軸受は継続使用可能な状態にあると判断します。定期的な分析および分析周期の検討定期的に分析を実施することにより、データの微小な変化から異常の兆候を早期に発見することが可能となります。今後、寿命予測を行うには、今回データを含め少なくとも回の分析データが必要となります。当該機は、年間稼働率が低いことから、採油の機会を検討するのは難しいところがありますが、あと最低でも回分析を実施し、寿命予測を行うと共に分析周期を検討することを推奨します。軸受の摩耗状態フェログラフィーおよびSOAP-Tのデータから総合的に解析した結果、軸受は健全であり、継続使用可能と評価できますが、引続き軸受の機能が保持されていることを確認するためにも、潤滑油診断による傾向管理が有用と考えます。フェログラフィー【定量分析：Is値】Is値は異常摩耗の早期発見パラメータのつで、摩耗程度を定量化するために用います。今回のIs値はのマイナス乗と低い値でした。フェログラフィー【定性分析：摩耗粒子および摩耗形態観察】分析結果から比較的多く観察された摩耗粒子は、以下の通りでした。赤錆・フレッティングにより発生。フリクションポリマ・局部的に高圧・高温となる場合に発生。観察された摩耗粒子の中でも赤錆は、将来的な摩耗の進行に繋がる可能性を示唆しているため、傾向監視が必要と思われます。フレッティングの発生要因は、鉄系材料が接合および勘合されたりする部分から発生します。フレッティングによる赤錆が少量発生しても直ちに異常ではありませんが、場合によっては、発生した赤錆が軸受摺動面に噛み込み、摩耗を進行させる場合があります。Iカップリング発光分光分析【SOAP-T】検出された金属元素から、摩耗粒子の発生箇所は、以下のように推定できました。鉄、鉛、錫・軸受等カルシウム、ナトリウム・外部混入異物軸受の摩耗SOAP-Tで錫が検出されたことから、軸受の摩耗が発生していると推定されました。分析結果から軸受メタルの摩耗深さをSOAP-Tの結果で得られている錫濃度と油量Lから計算しました。当社の経験からメタル面積の約分の程度が摩耗したと仮定しました。当社の知見、および今回検出された錫濃度等の情報から軸受の摩耗深さを計算した結果、軸受表面の平均的な摩耗深さは.μmとなり、メタルの表面粗さを軸受表面の一般的な粗さであるμmと仮定すると、摩耗は軽微であり、継続使用可能な状態にあると推定されます。は良好と判断します。計数汚染度計数汚染度は、NAS級と当社推奨の管理限界値NAS級以下であり、良好と判断します。重量汚染度は、.mg/mlと当社推奨の管理限界値mg/ml以下であり、良好と判断します。光学顕微鏡写真供試油を濾過したフィルタ表面上の夾雑物を光学顕微鏡で観察した結果、金属片、鉄錆、砂等が観察されました。は良好と判断します。粘度新油に対する粘度変化率は-％でした。これは、当社推奨の管理限界値である±％以内であり、良好と判断します。水分は、.ppmと当社推奨の管理限界値の以下であり、良好と判断します。酸価は、.mgKOH/gと新油値.mgKOH/gに比較して高いものの、IRで油劣化の兆候を示すカルボン酸の吸収ピークが確認されていないことから、良好と判断します。IRIRチャートの結果、新油と使用油のスペクトルパターンはほぼ一致し、また、油劣化の兆候を示すカルボン酸の吸収ピークが確認されていないことから、良好と判断します。
報告№109-09136 報告№113-00093 | 分析№109-001160 分析№113-000371 | 113-000371_date130823 | 分析の結果、油の劣化は確認されていないものの、油中の汚染度が高いことから、以下の対策を推奨します。軸受分析の結果、軸受は継続使用可能な状態にあると判断します。但し、将来的な摩耗進行の有無を確認するためにも傾向監視を継続することが有効です。更油油中の汚染度が高いことから、摩耗粒子や異物等が軸受軌道面に噛み込むことによる摩耗の進行が懸念されるため、設備油量が少ないことから、更油を推奨します。定期的な分析および分析周期の検討定期的に分析を実施することにより、データの変化から異常の兆候を早期に発見することが可能となります。また、今回は対象設備の初回分析であるため、あと最低でも回分析を実施し、分析データの変化から今後の分析周期を検討することを推奨します。今後、凝着摩耗の進行が懸念されるため、出来るだけ早めに回目の分析を実施することを推奨します。はフェログラフィーおよびSOAP-Tの結果から総合的に判断した結果、継続使用は可能ですが、機器の機能を保持するためにも傾向管理が有用と考えます。フェログラフィー【定量分析：Is値】Is値は異常摩耗の早期発見パラメータのつで、摩耗程度を定量化するために用います。今回のIs値はの乗とやや高い値でした。フェログラフィー【定性分析：摩耗粒子および摩耗形態観察】分析結果から比較的多く観察された摩耗粒子は、以下の通りでした。銅系シビア粒子・潤滑状態がやや厳しい凝着摩耗により発生。金属潤滑部が局部的に油膜切れを起していると考えられます。フリクションポリマ・局部的に高圧・高温となる場合に発生。鉄錆・外部から混入したと考えられます。観察された摩耗粒子の中でも銅系シビア粒子は、注意が必要です。銅系シビア粒子、凝着摩耗に分類されます。これらの摩耗粒子は、軸受軌道面で凝着、破断を繰り返し、この過程で生じる移着粒子が成長して摩耗粒子となります。そのため、軸受軌道面では局部的に油膜切れが発生していることを示しています。この状態が継続した場合、摩耗粒子のサイズは徐々に大型化していき、設備の損傷に至る場合がありますので、傾向監視が必要です。Iカップリング発光分光分析【SOAP-T】検出された金属元素から発生箇所を推定すると、以下の通りでした。鉄、銅、錫、亜鉛・軸受、保持器等リン、モリブデン・添加剤カルシウム、アルミニウム、ナトリウム・外部混入異物銅がppmと比較的高い値であり、さらに錫、亜鉛が検出されました。銅を使用した箇所は、転がり軸受であれば保持器が考えられます。保持器に青銅を使用している場合、銅以外にも錫、亜鉛が含まれているため、これらの元素が検出されることもあります。保持器の摩耗であった場合、摩耗が進行することで転動体とのギャップが大きくなると共に振動が増大し、更なる摩耗の進行につながることが懸念されます。一方、銅を使用した箇所が保持器でない場合は、銅を使用している箇所を特定する必要があると思われます。計数汚染度は、NAS級以上と当社推奨の管理限界値を超えていました。SOAP-Tで油の添加剤成分であるリンが検出され、フィルタ表面の異物観察で表面が茶褐色で鉄錆、砂等が観察されたことから、汚染度が高い要因は、摩耗とスラッジ、そして外部混入異物の影響と思われます。粘度、水分、酸化、IRの各データは良好でした。
報告№109-09447 報告№109-09447 | 分析№109-002786 分析№109-002786 | 109-002786 | ・粘度はmm/sと新油値mm/sに対する粘度変化率は+％で、当社推奨の管理限界値である±％を超えていました。・計数汚染度がNAS級以上と当社推奨の管理限界値を超えていました。・異常摩耗の早期発見パラメータであるフェログラフィーのIs値がやや高いの乗でした。観察された摩耗粒子は、金属接触が厳しい場合に発生するシビア粒子、局部的に高圧高温となる場合に発生するフリクションポリマ、外部から混入したと思われる鉄錆、砂、樹脂等が比較的多く観察されました。・粘度の上昇粘度が上昇する要因は、一般的に油の劣化が考えられますが、今回の試料油の全酸価、IRの結果からは油劣化の兆候は確認されませんでした。試料油の粘度がVGの規格値内にあることから、油名が違う可能性が考えられます。・フレーキングの発生の有無転がり軸受寿命の指標としている摩耗粒子が観察されなかったことから、フレーキングは発生していないことが確認されています。・摩耗形態機器内部で発生している摩耗形態は、凝着摩耗です。今後、さらに摩耗が進行し、転がり軸受の寿命の指標となるフレーキングに進展することが懸念されます。・フリクションポリマフリクションポリマは、潤滑油が軸受軌道面で高圧下に押し込められ高圧状態になると同時に、圧縮熱も発生して高温状態になります。その結果、潤滑油が重合して発生することが知られています。そのため、高圧高温状態の解消がなされなければ、潤滑油は劣化する場合があります。・外部混入異物観察された鉄錆、砂、樹脂等は、機器内部を循環している潤滑油が汚染されていた採油をドレンから実施している場合、この配管内に残留していた異物を採取した採油時に外部から混入したことが考えられます。・汚染度の増加汚染度が増加した要因は、摩耗粒子と外部混入異物の影響と思われます。結論軸受は、若干摩耗の発生が確認されているものの、現在のところ継続使用可能な状態にあると判断します。外部混入物などの影響で汚染状態がやや悪く、摩耗の進行につながる可能性がありますので、予防処置として濾過実施を推奨します。粘度の変化率に異常がみられており、油名が違う可能性がありますので、再度ご確認下さい。特性低下特性低下に係るパラメータの分析結果は、粘度が当社推奨の管理限界値を超えていました。粘度粘度はmm/sと新油値mm/sに対する粘度変化率は+％で、当社推奨の管理限界値である±％を超えていました。全酸価添加タービン油については、当社では管理限界値を設定しておらず、新油分析値との比較及び他の分析項目の結果より全酸価の状態判断を行います。その結果、全酸価は.mgKOH/gと新油値.mgKOH/gに比較して変化はなく、良好と判断します。酸化安定度酸化安定度はminであり、当社推奨の管理限界値のmin以上であることから、良好と判断します。有機物・有機化合物有機物・有機化合物は、IRチャートによる新油分析値との比較の結果、cm-付近に劣化の兆候を示すカルボン酸の吸収が確認されていないことから、良好と判断します。汚染に係るパラメータの分析結果は、汚染粒子数が当社推奨の管理限界値を超えていました。水分は.ppmであり、当社推奨の管理限界値の以下であることから、良好と判断します。汚染粒子数はNAS級以上であり、当社推奨の管理限界値のNAS級を超えていました。汚染度物重量は.mg/mlであり、当社推奨の管理限界値のmg/ml以内であることから、良好と判断します。摩耗フェログラフィーによる摩耗粒子の観察の結果、金属接触が厳しい場合に発生するシビア粒子、局部的に高圧高温となる場合に発生するフリクションポリマ、外部から混入したと思われる鉄錆、砂、樹脂等が比較的多く観察されました。異常摩耗の早期発見パラメータであるフェログラフィーのIs値がの乗とやや高く、摩耗粒子の形態観察の結果、金属接触が厳しい場合に発生するシビア粒子、局部的に高圧高温となる場合に発生するフリクションポリマ、外部から混入したと思われる鉄錆、砂、樹脂等が比較的多く観察されました。電子顕微鏡写真・X線マイクロアナライザー摩耗粒子診断で観察された粒子を電子顕微鏡写真・X線マイクロアナライザーで詳細に観察した結果、鉄、マンガンを含む粒子が観察されました。金属濃度SOAP法により金属濃度を測定した結果、油の添加剤成分であるリン、外部から混入したと思われるケイ素が僅かに検出されましたが、良好と判断します。金属濃度酸溶解法により金属濃度を測定した結果、鉄、油の添加剤成分であるリン、外部から混入したと思われる亜鉛、バリウム、カルシウム、ナトリウムが僅かに検出されましたが、良好と判断します。
報告№104-4525 | 分析№104-00887 | 104-00887 | 精点Aを実施した結果、異常摩耗の早期発見パラメータであるフェログラフィーのIs値がの乗と高く、摩耗粒子形態観察で、外部から混入した鉄錆が観察されましたが、混入による影響は、直ちにないと思われます。又、計数汚染度が貴社の点検手入れ指針に示す管理限界であるNAS級に到達しており、加えて、光学顕微鏡写真による観察では、外部から混入した鉄錆・砂が観察されました。今後、汚染の原因となっている鉄錆・砂が軸受摺動面に噛み込み摩耗が進行する場合があるため、再度濾過を実施されることを推奨します。これらのことは、計数汚染度がNAS級と油中汚染度の管理限界値に到達していたこと異常摩耗の早期発見パラメータであるフェログラフィーのIs値が、の乗と高いこと摩耗粒子形態観察で、外部から混入した鉄錆がやや多く観察されたこと光学顕微鏡写真に示すように、鉄錆・砂が多く見られたこと以上のことから判断しました。
報告№104-0300 報告№104-0300 | 分析№104-02222 分析№104-02222 | 104-02222 | 分析の結果、μmサイズの疲労摩耗粒子がやや多くみられ、また、前回に比較して増加傾向を示しており、疲労摩耗の進行期に入っていると考えられます。今後、加速的に摩耗が進行する場合がありますので、ヶ月以内に分析を実施し、摩耗の進行状況を確認することを推奨します。この油は継続使用可能と判断します。粘度は良好と判断します。粘度は.mm/sと管理限界値以内にあり、良好と判断します。水分は良好と判断します。水分はppmと管理限界値の以下にあり、良好と判断します。全酸価は良好と判断します。全酸価は.mgKOH/gと新油値.mgKOH/g以内にあり、良好と判断します。IRは良好と判断します。IRの結果、新油スペクトルに比較して変化がないことから、継続使用可能な状態にあると判断します。計数汚染度は管理限界値を超えていました。計数汚染度はNAS級以上と当社推奨の管理限界値のNAS級を超えていました。重量汚染度はmg/mlでした。重量汚染度はmg/mlでした。機器の潤滑状態分析の結果、μmサイズの疲労摩耗粒子がやや多くみられ、また、前回に比較して増加傾向を示しており、疲労摩耗の進行期に入っていると考えられます。SOAPの結果、摩耗により発生した鉄が検出されました。SOAPの結果、軸受軌道面の摩耗により発生した鉄が検出されました。D－SOAPの結果、鉄、クロムおよび銅が検出されました。D－SOAPの結果、摩耗により発生した鉄、クロムおよび銅が検出されました。フェログラフィーの結果、疲労摩耗の進行が確認されました。フェログラフィーの結果、μmサイズの疲労摩耗粒子がやや多くみられ、また、前回に比較して増加傾向を示しており、疲労摩耗の進行期に入っていると考えられます。
報告№103-0196 | 分析№103-01724 | 103-01724 | 本試験は、定常運転時の下部メタルの軸受温度が不規則に変化するため、潤滑油を分析し、その分析結果から分解点検の必要の有無を検討することを目的としました。分析の結果、直ちに分解点検の必要はないと思われますが、主軸と軸受メタル間でやや厳しい金属接触が発生していますので、ヶ月後に再度分析を実施し、摩耗の進行状況を確認されることを推奨します。尚、次回定検時には、セグメント軸受の支持部を詳しく点検されることを併せて推奨します。臨時分析・濾過前の試料油を分析した結果、摩耗粒子形態観察で、摩擦熱が高い場合に発生する球状粒子がやや多く見られました。球状粒子は、異常の兆候を示す形態のパラメータで、この摩耗粒子が発生する場合、潤滑状態に注意が必要です。球状粒子の発生原因は、溶接工事、溶接作業などによる溶接スパッタの混入、電食による発生、厳しい金属接触による摩耗、が考えられます。今回観察された球状粒子は、鉄、マンガンを含む鉄系粒子と錫のみを含む錫系粒子が観察されていることから、の主軸と軸受メタル間の厳しい金属接触により発生したものと考えられます。又、球状粒子の他にフレッティングにより発生した摩耗粒子も多く見られました。以上のことから軸受の分解点検は直ちには必要ないと考えますが、分析結果から推定される現象は、軸受台金背面のピボットによる押し付け圧力が高い、又は、押し付け位置が僅かにずれていることによりセグメント軸受がスイングしにくい状態になっており、その影響で油膜が適正に保持されたり、されなかったりしている可能性が考えられます。したがって、軸受温度の上昇は油膜が薄くなったことで油膜圧力が上昇し軸受温度の上昇につながったか、或いは、微視的に主軸と軸受が接触し発生する摩擦熱による温度上昇につながっていることが考えられます。尚、冷却水の流量の変動により軸受の温度が変動する場合もありますので、流量の変化をご確認下さい。
報告№107-6026 報告№107-6561 | 分析№107-02108 分析№107-02228 | 107-02228 | 昨年度、泡立ち性能の低下により油面上昇したため、採油後に全量を新油に交換した。更油後の分析を実施し、、汚染度、潤滑状態、泡立ち性能を確認する。分析の結果、全てのデータが良好であることから、この油は継続使用可能であり、潤滑状態も正常と判断します。泡立ち試験の結果、シーケンスⅠ・Ⅱ・Ⅲ共に泡立ち度、泡安定度は新油に比較して泡立ち度が僅かに上昇しているものの、泡安定度はmlとなっており、消泡性能は保持しているものと判断します。
報告№109-09136 報告№113-00656 | 分析№109-001160 分析№113-002820 | 113-002820_date140418 | D－SOAPの結果、軸受メタルの主成分である錫は前回のppmから変化はなく、軸受メタルの摩耗進行は確認されませんでした。但し、分析結果から軸受メタルの摩耗深さを、D-SOAPの結果で得られている錫濃度ppmと油量L、そして、メタル面積の約分の程度が摩耗したと仮定して求めた結果、メタル表面摩耗深さは約μmとなりました。メタルの表面粗さを一般的なsと仮定すると、メタルの摩耗深さがメタルの表面粗さに達し、メタルの一部が鏡面状態となっていると推定されます。継続使用していた場合、更なる摩耗進行や軸受の焼付き発生の可能性が高まっていたと推定されます。計数汚染度は、前回のNAS級から等級に変化はないものの、やや高い値でした。フィルタ残渣の観察で金属片、鉄錆、砂等が観察されたことから、汚染度が高い要因は、摩耗と外部混入異物の影響と思われます。．前回同様、粘度、水分、酸価、IRの各データは良好でした。
報告№103-0207 | 分析№103-02062 | 103-02062 | 本試験は、油中の摩耗粒子から得られる情報からベアリング軌道面の状態を推定することを目的としました。分析の結果、ベアリングの使用時間と本試料油の使用時間とが同じであると仮定した場合、ベアリング軌道面の％程度にフレーキングが発生していると推定できます。この前提条件に間違いがなければ、ベアリングは使用可能な状態にあると思われます。これらのことは、鉄濃度から計算したフレーキングの発生面積が内輪軌道面の面積の凡そ％であること。観察された摩耗粒子がμm以下の小さな粒子が支配的であること。以上のことから判断しました。但し、今後も摩耗が進行することが予想されますのでCBMによる摩耗状態の把握が必要です。計算の結果、時間以上経過すれば、いつでも採油できる状態になりますので、この時間を目安に計画を立てて管理されることを推奨します。
報告№102-4047 | 分析№102-02156 | 102-02156 | 本機は、前回分析結果を受け、年月日に軸受を手入れし、更油が実施されています。本試験は、ヶ月経過した時点の軸受の潤滑状態を確認することを目的としました。分析の結果、軸受メタル及びオイルリングの摩耗が確認されました。今後、オイルリングの振れ回りが増大し、潤滑油を適正にかきあげることができなくなり、油膜切れを発生させること懸念がされるため、巡視の際にオイルリングの回転状況を確認するとともに、ヶ月後に再度分析を実施し、摩耗の進行状況を確認されることを推奨します。それは、異常摩耗の早期発見パラメータである、Is値がの乗と高いこと、摩耗粒子形態観察の結果、異物の噛み込み、金属表面の微少突起で発生する切削粒子、金属接触が厳しい場合に発生するシビア粒子、摩擦熱が高い場合に発生する黒錆、オイルリングの摩耗により発生した銅合金が多く見られたことD－SOAPで鉄が、錫が、そして、銅がppm検出されたことから判断しました。
報告№109-09136 報告№110-00354 | 分析№109-001160 分析№110-001611 | 110-001611 | Iカップリング発光分光分析摩耗状態は、潤滑油中に含まれる金属成分と濃度を調査し、その結果で評価します。金属元素と濃度の分析は、試料油を以上の高温で発光させ、その光を分光器で分光し、分光によって得られた光の強度と金属固有の波長とから元素を特定するIカップリング発光分光分析法を用います。今回の試料はギヤ油でしたが、検出された金属は、SOAPの結果表に示すように、鉄、鉛、銅、ニッケル、錫、リン、カルシウム、アルミニウム、ケイ素、ナトリウムでした。これら検出された金属元素から発生箇所を推定すると、鉄、鉛、銅、ニッケル、錫・軸受等リン・オイル添加剤カルシウム、アルミニウム、ケイ素、ナトリウム・外部混入異物であると思われます。このうち、機械部品が摩耗したと思われる元素はのグループです。フェログラフィー摩耗粒子と摩耗の形態分析結果から観察された粒子は、繰り返し応力を受けて発生する疲労摩耗粒子異物の切削作用で発生する切削粒子金属潤滑部が局部的に油膜切れを起して発生するシビア粒子でした。潤滑部では、金属疲労による疲労摩耗、異物による切削摩耗、やや厳しい摩耗形態の凝着摩耗が発生していることが分かりました。潤滑状態異常摩耗の早期発見パラメータとして摩耗粒子を定量化して評価するフェログラフィーのIs値は、前回のの乗から変化はなく、摩耗は安定していると判断します。また、転がり軸受の指標としている摩耗粒子が観察されていないことから、フレーキングの発生はなく、本軸受は継続使用可能な状態にあると判断します。汚染度計数汚染度はNAS級と前回の等級と比較して変化がなく、また、当社推奨の管理限界値内にあり、良好でした。のうち、全酸価が前回に比較して上昇していることが確認されましたが、赤外吸収スペクトル分析の結果で油劣化の兆候を示すカルボン酸の吸収が確認されていないことから、本試料は継続使用可能な状態あると判断します。軸受の継続使用の是非別紙図に示すように、Is値の増加傾向から管理目安に到達する時期を推定した結果、その時期は年月となり継続使用が可能であることが分かりました。潤滑油の継続使用の是非潤滑油は継続使用可能な状態にあると判断します。本軸受は、低回転であることから疲労摩耗の急激な進展の可能性は比較的小さいと思われますが、今後も定期的な分析により摩耗状態を確認することを推奨します。
報告№108-0204 報告№108-6543 | 分析№108-01503 分析№108-02020 | 108-02020 | 精点Aを実施し、前回データと照合した結果、油中摩耗粒子の減少が確認されました。油中の摩耗粒子は、発生することにより増加し、油槽や配管内部で沈降したり、フィルタやストレーナにより捕捉されるなどにより減少します。油中の摩耗粒子濃度は、発生量と減少量とがバランスしたところで一定、いわゆる平衡状態になりますが、このバランスが崩れると増加する場合と減少する場合とに分かれます。増加する場合は、発生と減少がバランスしている状態から潤滑状態が変化して摩耗が厳しくなり始めたことを示し、これとは反対に、減少する場合は平衡状態から発生量が減少するか、或いは、減少量が大きくなることを示します。減少する場合は、いずれにしても摩耗の発生量に変化がないか、発生していないと判断できます。本軸受の場合、監視している粒子サイズを捕捉するフィルタ類の設置はなく、これによる減少はありませんので、油中の摩耗粒子が減少した理由は、摩耗粒子の発生がほとんどなく、油系統内部での沈降があったためと考えられます。以上のことから、本軸受の摩耗の進行はなく、潤滑状態は安定した状態にあったものと判断します。なお、潤滑油の基本特性も良好の範囲にあることから継続使用可能と判断します。これらのことは、前回に比較して、計数汚染度はランク減少し、SOAP／D-SOAPの鉄および錫濃度に変化がないこと異常摩耗の早期発見パラメータであるフェログラフィーのIs値がのマイナス乗と良好の範囲にあること以上のことから判断しました。
|  | 113-001580 | 分析の結果、潤滑油の劣化は確認されなかったものの、水分濃度が高い値でした。また、油中の汚染度が高いことから、今後、異物の潤滑部への噛み込みによって切削摩耗が発生する懸念があります。さらにIR、SOAP-Tの結果で新油と異なるデータが確認されたことから、異種油の混入または油名が間違っている可能性があります。対象設備分析の結果、対象設備は継続使用可能と判断します。但し、今後の摩耗進行の有無を確認するためにも傾向監視を継続することが有効です。更油および油名の確認水分濃度が高いことから今後、水分の影響で油槽内に錆が発生し、その影響で摩耗が発生する懸念があります。また、油中の汚染度が高いことから、摩耗粒子や異物等が軸受軌道面に噛み込むことによる摩耗の進行が懸念されるため、可能であれば、予防処置として更油を推奨します。尚、分析データから新油と一致しないデータが確認されたことから、異種油の混入または油名が違っている可能性があります。油は設備の条件にあった適正な性能のものを使用することが重要であるため、油名を再確認した上で更油することを推奨します。定期的なトライボ診断実施定期的な分析を実施することにより、データの変化から異常の兆候を早期に発見することが可能となります。今後懸念される凝着摩耗の進行および油中の異物による切削摩耗の発生を監視するため、定期的なトライボ診断の実施を推奨します。最適な採油方法本試料油は、機器停止中に点検窓から採油されているため、分析データが低濃度に出ていると推定されます。正確なデータによる診断を行うためにも、今後の採油は、極力運転中もしくは停止直後の油槽中層部から実施されることを推奨します。水分が当社推奨の管理限界値を超えていました。IRの結果、新油と一致しないデータが確認されたことから、異種油の混入、または油名の誤りなどが考えられます。粘度粘度は、mm/sと新油値のmm/sに比較して粘度変化率が+％となっており、当社推奨の管理限界値である±％にあり、良好と判断します。水分は.ppmと当社推奨の管理限界値を超えていました。今後、水分の影響で油槽内に錆が発生し、その影響で摩耗が発生する懸念があります。酸価・IR酸価劣化の進行度は、酸価およびIRの結果から総合的に判断します。酸価は、.mgKOH/gと新油値.mgKOH/gに比較して高いものの、IRの結果で油劣化の兆候を示すカルボン酸の吸収が確認されていないことから、油は劣化していないと判断します。尚、IRの結果、新油のIRスペクトルと一致しない箇所が確認されたことから、異種油の混入、または油名の誤りなどが考えられます。計数汚染度は当社推奨の管理限界値を超えていました。SOAP-Tで油の添加剤成分であるリンが検出され、フィルタ表面の異物観察で表面が茶褐色で金属片、粘ちょう物、鉄錆、砂等が観察されたことから、汚染度が高い要因は、摩耗とスラッジ、そして外部混入異物の影響と思われます。計数汚染度計数汚染度はNAS級以上と当社推奨の管理限界値NAS級を超えていました。重量汚染度はmg/mlでした。光学顕微鏡写真重量汚染度で濾過したフィルタ表面上の夾雑物を光学顕微鏡で観察した結果、金属片、スラッジ、鉄錆、砂等が観察されました。はフェログラフィーおよびSOAP-Tの結果から総合的に判断した結果、継続使用は可能ですが、今後の摩耗進行を確認するためにも傾向管理が有用と考えます。フェログラフィー【定量分析：Is値】Is値は異常摩耗の早期発見パラメータのつで、摩耗粒子を定量化するために用います。今回のIs値は、の乗とやや高い値でした。フェログラフィー【定性分析：摩耗粒子および摩耗形態観察】分析結果から観察された代表的な粒子は、以下の通りでした。正常な摩耗粒子・潤滑状態が正常なマイルド摩耗により発生。シビア粒子・潤滑状態がやや厳しい凝着摩耗により発生。金属潤滑部が局部的に油膜切れを起していると考えられます。砂等・外部から混入したと考えられます。Iカップリング発光分光分析【SOAP-T】検出された金属元素から発生箇所を推定すると、以下の通りでした。鉄、鉛、銅、クロム、アンチモン、錫・ギヤ歯面、軸受等リン・添加剤亜鉛、カルシウム、アルミニウム、ナトリウム、マグネシウム、モリブデン・外部混入異物SOAP-Tの結果、ご提供頂いた新油コスモオルパスには含まれていないリンが、本試料油からはppmと比較的高い値で検出されたことから、添加剤の投与、異種油の混入、または油名の誤りなどが考えられます。鉛を使用した箇所の溶出・摩耗SOAP-Tの結果、鉛がppmと比較的高い値で検出されました。亜鉛系添加剤を使用している場合、潤滑系統内で鉛を使用した箇所が亜鉛系添加剤の影響により溶出することが知られています。今後、別紙鉱油の酸化に対する金属触媒の影響に示すように濃度の増加に伴い酸化速度が速まる可能性があります。
報告№109-09136 報告№113-00570 | 分析№109-001160 分析№113-002402 | 113-002402bak | 減速機は継続使用可能な状態であるため、分解点検の必要はないと判断します。但し、将来的な摩耗進行の有無を確認するためにも傾向監視を継続することが有効です。また、粘度、IR、SOAP-Tで新油と一致しないデータが確認されました。油名の確認および異種油混入の確認、場合によって更油粘度が新油に比べて倍程度高く、また、IR、SOAP-Tで新油と一致しないデータが確認されたことから、現在の使用油の油名が違っている可能性や、ダフニースーパーギヤを補給するはずが誤って粘度VGの異種油を混入している可能性が考えられます。油は設備の条件にあった適正な性能のものを使用することが重要です。また、異種油が混入していた場合、今後スラッジが発生する可能性が懸念されます。油名や異種油の混入を確認し、適正外の油の使用や異種油の混入が合った場合は、更油を推奨します。定期的な分析今後懸念される摩耗の進行を監視するため、定期的に分析を実施することを推奨します。診断結果粘度が新油値に比べて高く、IRで新油と一致しない箇所が確認されました。異種油の混入や油名が異なっている可能性が考えられます。粘度粘度は、mm/sと新油値の.mm/sに比較して粘度変化率が+％となっており、当社推奨の管理限界値を超えていました。油名の誤りや異種油の混入が考えられます。適正な粘度範囲で使用していない場合、粘性抵抗が増大することにより、油温が上昇して、油劣化の進行に繋がることが懸念されます。水分は.ppmと当社推奨の管理限界値の以下であり、良好です。酸価・IR酸化劣化の進行度は、酸価およびIRの結果から総合的に判断します。酸価は、.mgKOH/gと新油値.mgKOH/g以上であるものの、IRで油の酸化劣化により発生するカルボン酸の吸収が確認されないことから、良好と判断します。但し、IRの結果、新油のIRスペクトルと一致しない箇所が確認されました。SOAP-Tでも新油と一致しないデータが確認されたことから、油名の誤りや異種油の混入が考えられます。は良好です。計数汚染度計数汚染度はNAS級と当社推奨の管理限界値NAS級以下であり、良好です。重量汚染度はmg/mlでした。光学顕微鏡写真重量汚染度で濾過したフィルタ表面上の夾雑物を光学顕微鏡で観察した結果、金属片、鉄錆、砂等が観察されました。異常摩耗の早期発見のパラメータであるIs値は、レベルとやや高い値でした。また、潤滑部の摩耗が認められたため、定期的に潤滑油分析を実施し、摩耗推移を監視することが有用と考えます。フェログラフィーで観察された代表的な粒子は以下の通りです。正常な摩耗粒子・潤滑状態が正常なマイルド摩耗により発生。疲労摩耗粒子・繰返し応力による金属疲労で発生。大型化するとフレーキングの発生が懸念されます。フリクションポリマ・局部的に高圧・高温となる場合に発生。SOAP-Tの結果、ダフニースーパーギヤに含まれていないはずの亜鉛およびカルシウムが～桁オーダーで検出されたことから、油名の誤りや異種油の混入が考えられます。バックラッシから推測したギヤの余寿命検出された鉄濃度を基にバックラッシ増加量の計算を行いました。今回、歯車の歯幅、歯車の個数が不明でした。よって、歯幅をmm、モジュー遊星歯車の数をと仮定し、バックラッシの増加量を計算しました。その結果、今回検出された鉄が、ギヤ歯面から平均的に摩耗して発生していたと仮定した場合、バックラッシの増加量は以下の通りでした。表バックラッシ増加量接触箇所 バックラッシ増加量上限値[μm] バックラッシ増加量[μm] 余寿命[h] 内歯車-遊星歯車 約. 遊星歯車-太陽歯車 約. バックラッシの初期値が不明であるため、増加量の上限値を適正なバックラッシの最大値と最小値の差としました。今回の推定されたバックラッシ増加量は上限値に比較して十分に小さい値であり、現時点では十分な余寿命があると推定されます。但し、今回の計算は仮定に基づいて行っているため、参考値としてお考え下さい。※バックラッシとは・図に示すような、歯車がスムーズな回転を行うために必要となる、一対の歯車をかみあわせたときの歯面間の遊び。バックラッシが適正でない場合、歯車がスムーズに回転せず、摩耗の進行や振動、騒音の発生に繋がる可能性がある。
報告№104-0347 | 分析№104-02827 | 104-02827 | トライボ診断により、機器軸受の潤滑状態、潤滑油の劣化状態を診断することを目的としました。分析の結果、メタルの摩耗がわずかに進行していることが確認されました。メタルの摩耗速度を前回と今回のデータから下式で求めた結果、現時点における平均的な摩耗深さは、軸受表面から.μmに到達していることが推定されました。y＝×-x＋.・ここでy：平均的な摩耗深さx：運転時間今ここで、前回データと今回データから求めた式を用いて本軸受が摩耗の限界に到達する時間、いわゆる限界使用時間を試算すると、軸受の表面粗さをsとした場合は、余寿命が約万時間になると推定され、現在の潤滑状態は良好な潤滑状態であることがわかります。但し、観察された摩耗粒子には、硬い異物の噛み込みにより発生する切削摩耗が観られていることから、この影響で摩耗速度が上昇する場合があります。現在は良好な潤滑状態ですが、やはり年に度、定期的にトライボ診断を実施し、摩耗の進行速度を監視することを推奨します。
報告№109-09143 報告№109-09143 | 分析№109-001183 分析№109-001183 | 109-001183 | 分析の結果、摩耗粒子診断で異常摩耗の早期発見パラメータであるIs値がの乗とやや高く、発生している摩耗形態に注意が必要な形態が確認されました。摩耗粒子の形態観察で観察された粒子は、フレッティングにより発生した赤錆が観察されました。フレッティングは、軸と内輪内面軸受箱と外輪外面軌道輪と転動体の箇所で発生する可能性があります。フレッティングにより発生した赤錆は酸化して硬いため、軸受軌道面に噛み込んだ場合はその傷が疲労剥離の起点となり、フレーキングへと進展することが想定されます。そのため、定期的に分析を実施し、摩耗の進行状況を確認することを推奨します。傾向監視を行うための採油周期を理論的に求めたところ、回転数が毎分回転と仮定すると最短で約時間となります。この時間は、油中汚染物が均一になるために必要とする時間であり、この時間を経過すれば、再分析の結果から状態の傾向を確認することが可能となりますので、このことを参考に次回分析時期を決定することを推奨します。これらのことは、異常摩耗の早期発見パラメータであるフェログラフィーのIs値がの乗とやや高く、ベアリング軌道面から発生した摩耗粒子はマイルドな状態で発生した摩耗粒子、フレッティングにより発生する赤錆が観察されたこと鉄濃度から計算したフレーキングの発生面積が内輪軌道面の面積の凡そ.％であること以上のことから判断しています。
報告№109-09249 | 分析№109-001747 | 113-000580_date140217 | 潤滑油は継続使用可能と判断します。但し、汚染粒子数、汚染物重量が注意領域であることから、異物の噛み込みによる摩耗の進行が懸念されます。軸受は継続使用可能な状態にあると判断します。但し、累計鉄濃度が注意領域にあることから、今後の摩耗進行の有無を確認するためにも傾向監視を継続することが有効です。定期的な分析汚染粒子数、汚染物重量が注意領域にあることから、油中の固形異物が軸受へ噛み込み、切削摩耗が進行する可能性が比較的高いと言えます。また、累計鉄濃度も注意領域にあり、今後の摩耗進行に注意が必要なことから、定期的に分析を実施し、汚染粒子数の増加および摩耗推移を監視することを推奨します。異常摩耗の早期発見パラメータであるのIs値は、前回同様にレベルと正常であるものの、累計鉄濃度が注意領域にあることから、今後の摩耗推移を確認することが有用です。フェログラフィーで観察された代表的な粒子は以下の通りです。鉄錆、樹脂等・外部から混入したと考えられます。水分は良好です。但し、汚染粒子数および汚染物重量は注意領域でした。汚染粒子数、汚染物重量汚染粒子数はNAS級、汚染物重量はmg/mlと注意領域でした。フィルタ残渣に鉄錆、砂、樹脂等が観察されたことから、汚染粒子数を高くしている要因は、摩耗粒子と外部混入異物と思われます。．粘度、全酸価、酸化安定度、色相の各データは良好です。有機物・有機化合物有機物・有機化合物の結果、cm-付近にピークが確認されましたが、添加剤として含まれている防錆剤の影響であり、スラッジのピークでなく良好と判断します。
報告№107-0366 報告№110-00060 | 分析№107-01900 分析№110-000207 | 110-000207 | 濾過前の試料油を分析した結果、粘度がmm/sと新油のmm/sに比較して、粘度変化率は+.％で、処置領域にありました。現在、ISOVGからISOVGに移行しているため異常ではなく、本試料油は継続使用可能と判断します。尚、RBOTが前回に比較し、min上昇しています。RBOTが上昇した理由は、更油、補給を実施した仮設タンクで他の軸受油と混合して濾過を実施した濾過機配管内や仮設タンクなどに油が残留していた以上のことが考えられます。お客様からの情報によると、濾過を実施していることから、およびの可能性が考えられます。今後は今回のRBOT値によりデータ管理を行います。
|  | 113-001046 | 軸受は継続使用可能な状態にあると判断します。フェログラフィーおよびSOAP-Tの結果から総合的に判断した結果、正常な状態にあると考えられます。フェログラフィー【Is値】Is値は異常摩耗の早期発見パラメータのつで、摩耗粒子を定量化するために用います。前回に比較してIs値はの乗からマイナス乗に低下し、低い値でした。フェログラフィー【摩耗粒子および摩耗形態】分析結果から観察された全ての粒子量は少でした。Iカップリング発光分光分析【SOAP-T】検出された金属元素から発生箇所を推定すると、以下の通りでした。鉄、錫・軸受等カルシウム、アルミニウム、ケイ素、ナトリウムマグネシウム・外部混入異物余寿命評価Is値は、前回に比較しての乗からマイナス乗に低下していることから、Is値からは余寿命を予測することは出来ませんでした。現状の摩耗状態は安定しており、今後の運転状況に大きな変化がなければ、前回採油から今回採油までと同様の期間である年ヶ月は継続使用可能な状態にあると思われます。
報告№109-09136 報告№114-00086 | 分析№109-001160 分析№114-000257 | 114-000257 | 濾過前の試料油を分析した結果、粘度はmm/sと新油のmm/sに比較して、粘度変化率は+％で、前回同様にやや不良領域にありました。粘度は、これまで使用していたISOVGにISOVGであるFBKタービンを補充して使用しているため新油データに比較して高い値を示していますが、前回に比較して変化が少ないことから、本試料油は継続使用可能と判断します。
報告№107-4543 報告№107-4543 | 分析№107-02119 分析№107-02119 | 107-02119 | トライボ診断の結果、泡立ち試験を除く項目は良好でした。泡立ち試験の結果は、一般的には消泡性能が低くいと判断できる値の-ですが、新油値の-と同レベルにあったため、良好と判断します。一方、摩耗粒子の形態観察の結果、観察された摩耗粒子がμmサイズの大型粒子が観察されたものの、視野に個とわずかで、潤滑状態指数がのマイナス乗と濾過設備のない機器であれば正常な潤滑状態にあると判断できる状況でした。但し、潤滑油の摩耗粒子はフィルタに捕捉され、異常な摩耗状態が発生したとしても正常な潤滑状態にあると誤認してしまう可能性があります。フィルタの捕捉の影響による誤認を避けるため、今後の診断に当たっては、これまでの採油箇所に加え、フィルタの捕捉物も分析し、その結果から潤滑状態を評価することを推奨します。尚、フィルタ捕捉物の分析を実施する際には、フィルタ流量、フィルタ使用時間、主機稼働時間などの追加情報が必要です。泡立ち試験の結果、消泡性能が低いと判断できる値であるものの、新油と同レベルにありました。粘度は良好。粘度はmm/sと新油値mm/sに比較して、粘度変化率は-％で、当社推奨の管理限界値である±％以内にあり、良好と判断します。粘度は.mm/sでした。粘度は.mm/sでした。粘度指数はでした。粘度指数はでした。泡立ち試験は-でした。泡立ち試験は-と新油と同レベルにあり、消泡性能が新油と同レベルにあることが確認されました。水分は良好。水分はppmと当社推奨の管理限界値の以下であり、良好と判断します。全酸価は良好。全酸価はmgKOH/gと新油値mgKOH/g以内であり、良好と判断します。機器の潤滑状態精密な濾過設備がない機器であれば、潤滑状態指数は正常の範囲にあると判断します。潤滑状態指数は正常の範囲にあると判断します。異常摩耗の早期発見パラメータである潤滑状態指数がのマイナス乗と、精密な濾過設備がない機器であれば、潤滑状態指数は正常の範囲にあると判断します。
報告№109-09136 報告№111-00355 | 分析№109-001160 分析№111-001616 | 111-001616_date110921 | フィルタ表面の異物観察で、やや厳しい摩耗により発生した摩耗粒子が確認されており、サーボシリンダ摺動部やポンプ内部などの摩耗が発生している場合もありますので、シリンダドレンから採油を行い、内部の摩耗状態を確認するとともに、ポンプは振動診断などを活用して状態を確認することを推奨します。なお、計数汚染度、重量汚染度が共に処置領域にあることから、潤滑油を継続使用する場合は、濾過を実施することを推奨します。フェログラフィー異常摩耗の早期発見パラメータとして摩耗粒子を定量化して評価するフェログラフィーのIs値は、の乗と良好の領域にありました。摩耗粒子の形態で比較的多く観察された粒子は、潤滑状態が正常な場合に発生する摩耗粒子、金属潤滑部が局部的に油膜切れを起して発生するシビア粒子、局部的に高圧・高温となる場合に発生するフリクションポリマ、外部から混入したと思われる鉄錆、砂等でした。これらの摩耗粒子が観察された場合、潤滑部で発生している摩耗形態は、正常なマイルド摩耗と潤滑状態がやや厳しい凝着摩耗であり、そして局部的ではあるものの高圧・高温の箇所が発生していることも分かります。フリクションポリマは、潤滑油が摺動面に押し込められ高圧状態になると同時に、圧縮熱により高温状態になった結果、基油自身が重合反応を起こし生成することが知られています。そのため、高圧高温状態の解消がなされなければ、潤滑油の劣化が進行し、粘度上昇に因る潤滑異常に進展する場合があります。Iカップリング発光分光分析供試のタービン油を分析した結果、検出された金属元素は、SOAPの結果表に示すように、鉄、鉛、銅、錫、リン、亜鉛、カルシウム、ケイ素、ナトリウムが検出されました。これらの検出された金属元素から発生箇所を推定すると鉄、鉛、銅、錫・シリンダ内壁等リン、亜鉛、カルシウム、ケイ素、ナトリウム・外部混入異物であると思われます。このうち、機械部品が摩耗したと思われる元素はのグループです。前回に比較して計数汚染度はNAS級からD級にランク増加し、処置領域にありました。フィルタ表面の異物観察で金属片、鉄錆、砂等が観察されたことから、汚染度が高い要因は、摩耗と外部混入異物の影響と思われます。粘度、水分、酸価、RBOTの各データは良好でした。
報告№109-09136 報告№113-00659 | 分析№109-001160 分析№113-002832 | 113-002832 | 潤滑、汚染状態、は良好の範囲にあることから、潤滑油および軸受は継続使用可能な状態にあると判断します。最適な採油方法本試料油は、機器停止中に廃油口から採油されているため、別紙油中粒子の沈降の影響に示すように、油中粒子が油槽底部に沈降し、分析データが高濃度に出ている可能性があります。正確なデータによる診断を行うためにも、今後の採油は、極力運転中もしくは停止直後の油槽中層部から実施されることを推奨します。異常摩耗の早期発見のパラメータであるIs値は、前回の-レベルからレベルに上昇していたものの、正常です。また、異常摩耗の兆候を示す摩耗粒子が顕著に観察されなかったことから、は良好と判断します。水分、計数汚染度、重量汚染度の各データは良好です。粘度、酸価、IR、RBOTの各データは良好です。
|  | 113-001706 | はフェログラフィーおよびSOAP-Tの結果から総合的に判断した結果、継続使用は可能ですが、機器の機能を保持するためにも傾向管理が有用と考えます。フェログラフィー【定量分析：Is値】Is値は異常摩耗の早期発見パラメータのつで、摩耗粒子を定量化するために用います。Is値はの乗と、やや高い値でした。フェログラフィー【定性分析：摩耗粒子および摩耗形態観察】分析結果から比較的多く観察された粒子は、以下の通りでした。正常な摩耗粒子・潤滑状態が正常なマイルド摩耗により発生。シビア粒子・潤滑状態がやや厳しい凝着摩耗により発生。金属潤滑部が局部的に油膜切れを起していると考えられます。砂等・外部から混入したと考えられます。観察された摩耗粒子の中でもシビア粒子は、将来的な異常摩耗の進行に繋がる可能性を示唆しているため、傾向監視が必要と思われます。詳細は、別紙傾向監視が必要な摩耗粒子をご覧ください。Iカップリング発光分光分析【SOAP-T】検出された金属元素から発生箇所を推定すると、以下の通りでした。鉄、鉛、銅、アンチモン、ニッケル、錫・エンジン部品等リン、亜鉛、カルシウム、マグネシウム・添加剤アルミニウム、ケイ素、ナトリウム・外部混入異物クランクピンメタルの摩耗SOAP-Tで錫がppm、ニッケルが、銅が検出されたことから、クランクピンメタルが摩耗していると推定されました。詳細は、別紙クランクピンメタルの摩耗をご覧ください。固形カルシウム化合物の生成SOAP-Tでカルシウムがppm検出されました。この影響については、別紙固形カルシウム化合物の生成をご覧ください。粘度粘度はmm/sでした。油名が不明であることから評価できませんが、仮に本試料油の新油が.mm/sであるとすると、粘度変化率は-.％で、当社推奨の管理限界値である±％を超えることになります。ディーゼルエンジンオイルの粘度低下は、別紙エンジンオイルの粘度低下メカニズムを御覧下さい。水分は.と当社推奨の管理限界値を僅かに超えていました。今後、水分の影響でエンジン内部に錆が発生し、その影響で摩耗が発生する懸念があります。塩基価はmgKOH/gでした。
報告№109-09136 報告№112-00561 | 分析№109-001160 分析№112-002313 | 112-002313_date130318 | 分析の結果、潤滑油の劣化はなく、汚染度は良好な範囲にあることから、継続使用可能な状態にあると判断します。但し、異種油の混入および油名が違う可能性があることから、以下の対策を推奨します。減速機分析の結果、減速機は継続使用可能な状態にあると判断します。但し、将来的な摩耗進行の有無を確認するためにも傾向監視を継続することが有効です。定期的な分析今後懸念される凝着摩耗の進行を監視するため、定期的に分析を実施することを推奨します。異種油の混入および油名の確認分析データから新油と一致しないデータが確認されたことから、異種油の混入または油名が違っている可能性があります。油は設備の条件にあった適正な性能のものを使用することが重要であるため、異種油の混入の有無、油名を再確認することを推奨します。診断結果は良好と判断します。粘度前回に比較して今回の粘度は、mm/sから.mm/sに上昇しているものの、新油値.mm/sに比較して、粘度変化率は+.％で、当社推奨の管理限界値である±％以内であり、良好と判断します。水分前回に比較して今回の水分は、ppmから.ppmに増加しているものの、当社推奨の管理限界値の以下であり、良好と判断します。酸価前回同様に酸価は、.mgKOH/gから変化はなく、当社推奨の管理限界値の.mgKOH/g以下であり、良好と判断します。IRIRチャートの結果、新油と使用油のスペクトルパターンはほぼ一致し、また、油劣化の兆候を示すカルボン酸の吸収が確認されていないことから、良好と判断します。は良好と判断します。計数汚染度前回に比較して今回の計数汚染度は、NAS級からNAS級に増加しているものの、当社推奨の管理限界値NAS級以下であり、良好と判断します。重量汚染度前回に比較して今回の重量汚染度は、.mg/mlから.mg/mlに減少し、当社推奨の管理限界値mg/ml以下であり、良好と判断します。光学顕微鏡写真重量汚染度で濾過したフィルタ表面上の夾雑物を光学顕微鏡で観察した結果、金属片、鉄錆、砂等が観察されました。はフェログラフィーおよびSOAP-Tの結果から総合的に判断した結果、継続使用は可能ですが、機器の機能を保持するためにも傾向管理が有用と考えます。フェログラフィー【異常摩耗指数：Is値】Is値は異常摩耗の早期発見パラメータのつで、摩耗粒子を定量化するために用います。前回に比較して今回のIs値はの乗から乗に低下し、低い値でした。フェログラフィー【定性分析：摩耗粒子および摩耗形態観察】分析結果から比較的多く観察された粒子は、以下の通りでした。正常な摩耗粒子・潤滑状態が正常なマイルド摩耗により発生。シビア粒子・潤滑状態がやや厳しい凝着摩耗により発生。金属潤滑部が局部的に油膜切れを起していると考えられます。観察された摩耗粒子の中でもシビア粒子は、注意が必要です。シビア粒子は、凝着摩耗に分類されます。これらの摩耗粒子は、ギヤ歯面や軌道面で凝着、破断を繰り返し、この過程で生じる移着粒子が成長して摩耗粒子となります。そのため、ギヤ歯面や軌道面では局部的に油膜切れが発生していることを示しています。この状態が継続した場合、摩耗粒子のサイズは徐々に大型化していき、軸受の損傷に至る場合がありますので、傾向監視が必要です。Iカップリング発光分光分析【SOAP-T】検出された金属元素から発生箇所を推定すると、以下の通りでした。鉄、銅、錫・ギヤ、軸受等リン、亜鉛、カルシウム・外部混入異物SOAP-Tの結果、前回同様にリン、亜鉛、カルシウムが高い値で検出されました。これらの元素は、添加剤成分として添加されていることがありますが、使用油である新日石タービンは、無添加油であることから、添加剤は含まれていません。このことから、異種油が混入したか、或いは、油名が違う可能性が考えられます。バックラッシご提供いただいた減速機に関する情報から遊星歯車機構であることが分かりました。遊星歯車は、太陽歯車、内歯車、そして遊星歯車から構成されています。遊星歯車の個数は個ですので、遊星歯車と内歯車、遊星歯車と太陽歯車の接触点は合計で箇所となります。今回は、歯幅が不明でしたので歯幅をmmと仮定し、この部分のバックラッシを求めました。その結果、平均的に摩耗が発生していたと仮定した場合、バックラッシの増加量は以下の通りと推定されます。表バックラッシ増加量接触箇所 接触点 バックラッシ増加量 太陽歯車-遊星歯車 約×- 遊星歯車-内歯 約×- バックラッシ増加分の上限値は、メーカにより差異はあるものの、当社の推奨するバックラッシは、一般に推奨されるμmを管理目安にしています。この値に比較して十分に小さい値です。
報告№109-09249 報告№109-09249 | 分析№109-001755 分析№109-001755 | 109-001755 | 結論外部混入の異物が比較的多く確認されていますが、全ての分析項目の値が当社推奨の管理基準を満たしており、新油分析値との比較結果も問題となる値はなかったことから、油は継続使用可能な状態であり、運転中における潤滑状態も正常であったものと判断します。特性低下特性低下に係るパラメータの分析結果は良好と判断します。粘度粘度はmm/sと新油値mm/sに対する粘度変化率は+.％で、当社推奨の管理限界値である±％以内にあり、良好と判断します。全酸価添加タービン油については、当社では管理限界値を設定しておらず、新油分析値との比較及び他の分析項目の結果より全酸価の状態判断を行います。その結果、全酸価は.mgKOH/gと新油値.mgKOH/g以内にあり良好と判断します。酸化安定度酸化安定度はminであり、当社推奨の管理限界値のmin以上であることから良好と判断します。有機物・有機化合物有機物・有機化合物は、IRチャートによる新油分析値との比較の結果、cm-付近に劣化の兆候を示すカルボン酸の吸収が確認されていないことから、良好と判断します。色相はLであり、新油値のL.に比較して大きな変化はないことから、良好と判断します。汚染粒子数はやや高い値となっています。水分はであり、当社推奨の管理限界値の以下であることから良好と判断します。汚染粒子数はNAS級であり、当社推奨の管理限界値のNAS級以内にあるものの、やや高い値となっています。汚染度物重量は.mg/mlであり、当社推奨の管理限界値のmg/ml以内であることから良好と判断します。摩耗フェログラフィーによる摩耗粒子の観察の結果、局部的に高圧・高温となる場合に発生するフリクションポリマ、外部から混入したと思われる樹脂等がやや多く観察されました。異常摩耗の早期発見パラメータであるフェログラフィーのIs値がの乗と良好の範囲にあるものの、摩耗粒子の形態観察の結果、局部的に高圧・高温となる場合に発生するフリクションポリマ、外部から混入したと思われる樹脂等がやや多く観察されました。金属濃度SOAP法により金属濃度を測定した結果、金属元素は検出されなかったことから、潤滑箇所で発生する金属接触による摩耗や、外部からの異物などの混入は見られず良好と判断します。金属濃度酸溶解法により金属濃度を測定した結果、潤滑箇所で発生する金属接触によって検出される鉄が、外部から混入したと思われる亜鉛、カルシウム、ナトリウムが共に検出されました。
報告№104-0158 報告№104-0158 | 分析№104-01167 分析№104-01167 | 104-01167 | は良好と判断します。粘度は良好と判断します。粘度は.mm/sと新油値mm/sに比較して、粘度変化率は.％で、当社推奨の管理限界値である±％以内にあり、良好と判断します。水分は良好と判断します。水分は.ppmと当社推奨の管理限界値の以下であり、良好と判断します。全酸価は良好と判断します。全酸価は.mgKOH/gと新油値に比較して、変化はなく、良好と判断します。IRの結果、良好と判断します。IRの結果、油劣化の兆候を示すカルボン酸の吸収が確認されていないことから、良好と判断します。RBOTの結果、良好と判断します。RBOTはminと当社推奨の管理限界値のmin以上であり、良好と判断します。は良好と判断します。計数汚染度は良好と判断します。計数汚染度はNAS級と当社推奨の管理限界値のNAS級に比較して清浄でした。しかし、粒子分布を詳細に見ると、μm以上の大型の粒子が多いことが確認されました。重量汚染度は良好と判断します。重量汚染度は.mg/mlと当社推奨の管理限界値のmg/ml以下であり、良好と判断します。機器の潤滑状態機器の潤滑状態は正常と判断します。SOAPの結果は良好です。SOAPの結果、油の添加剤成分であるリンがppm検出されました。D－SOAPの結果は良好です。鉄が、外部から混入したナトリウムが検出されました。フェログラフィーの結果は良好です。摩耗粒子形態観察で、外部から混入した鉄錆が観察されました。これらの鉄錆は、通常運転中に外部から混入する可能性がなく、今回の採油箇所がドレンバルブであることから、ドレンバルブに残留していたものを採油した可能性が高いと考えられます。今後、採油を実施される場合は、外部からの影響を避けるために、運転中及び停止直後に油層中層部から直接採油を実施されることを推奨します。尚、潤滑異常の早期発見パラメータである、摩耗過酷度を示すIs値が.と良好の範囲にあることから、潤滑状態は良好な状態にあると判断します。
報告№109-09014 報告№109-09014 | 分析№109-000358 分析№109-000360 | 109-000360 | グリースの物理的性状、汚染度、軸受の潤滑状態を確認する。グリースの物理的性状グリースの物理的性状を示すちょう度を除く項目は良好でした。ちょう度が当社推奨の管理下限値を超え、新グリースのに比較して以上になっており、グリースが軟化していることが分かりました。軟化したグリースを使用した場合、ギヤ歯面で油膜切れが発生し、摩耗が進行することが懸念されるため、グリース交換を推奨します。ギヤの潤滑状態D－SOAPで鉄が検出されたものの、ギヤ歯面から発生した摩耗粒子が観察されなかったことから、ギヤは継続使用可能と判断します。尚、報告書の管理表中に示しているSOAP／D-SOAPは、グリース潤滑の場合、摩耗粒子が均一に分散していないため、測定値が大きく変動することがありますので参考値としてお考え下さい。
報告№108-0387 報告№109-09064 | 分析№108-02609 分析№109-000658 | 109-000658 | 分析の結果、摩耗は安定し、潤滑油も継続使用可能と判断します。これらのことは、前回に比較して、計数汚染度は等級にランク減少し、SOAP／D-SOAPの鉄濃度に変化はないこと異常摩耗の早期発見パラメータであるフェログラフィーのIs値がのマイナス乗と良好の範囲にあることを示す粘度、水分、全酸価、IRの各データは良好の範囲にあること以上のことから判断しています。
報告№109-09136 報告№113-00124 | 分析№109-001160 分析№113-000481 | 113-000481 | 軸受は継続使用可能な状態にあると判断します。但し、今後も摩耗の進行を傾向監視するため、以下の対策を推奨します。定期的な分析疲労摩耗およびフレッティング摩耗の進行を監視するため、定期的に分析を実施し、分析データによる摩耗の進行状況を確認することを推奨します。はフェログラフィーおよびSOAP／D-SOAPの結果から総合的に判断した結果、継続使用は可能ですが、今後の機器の機能を確認するためにも傾向管理が有用と考えます。フェログラフィー【定量分析：Is値】Is値は異常摩耗の早期発見パラメータのつで、摩耗粒子を定量化するために用います。今回のIs値はの乗とやや高い値でした。フェログラフィー【定性分析：摩耗粒子および摩耗形態観察】分析結果から観察された代表的な粒子は、以下の通りでした。疲労摩耗粒子・繰返し応力を受けて発生。赤錆・フレッティングにより発生。観察された摩耗粒子の中でも赤錆は、注意が必要です。フレッティングは、・軸と転がり軸受の内輪内面・軸受箱と転がり軸受の外輪外面・転がり軸受の軌道輪と転動体の箇所で発生する可能性があります。フレッティング粒子は酸化して硬いため、軸受軌道面に噛み込んだ場合はその傷が疲労剥離の起点となり、疲労摩耗へと進展することが想定されます。Iカップリング発光分光分析【SOAP／D-SOAP】検出された金属元素から発生箇所を推定すると、以下の通りでした。鉄、錫、亜鉛・軸受等リン・添加剤カルシウム、アルミニウム、ナトリウム・外部混入異物計数汚染度は、NAS級と当社推奨の管理限界値以下であり、良好でした。
報告№109-09136 報告№110-00435 | 分析№109-001160 分析№110-001967 | 110-001967_date110118 | 潤滑油および転がり軸受はフレーキングが確認されていないことから、継続使用可能な状態にあるものの、すべり軸受の摩耗が進行することが懸念されるため、以下の対策を推奨します。スラスト軸受は、摺動面が鏡面状態になっている箇所があり、安定した油膜が形成されにくい状態になっていると思われます。AHは、極めて低速で回転することから油膜が形成し難く、摩耗の進行を回避するのは困難と思われますので、定期的な分析により傾向監視することを推奨します。
報告№103-0137 | 分析№103-01214 | 103-01214 | 濾過前の試料油を分析した結果、摩耗粒子形態観察で、金属表面の微小突起、異物の噛み込みにより発生する切削粒子が多く見られることから、摩耗形態は、切削摩耗であることが分かりました。この切削摩耗は摩耗速度が速く注意が必要ですので、ヶ月後に再度分析を実施し、汚染状況及び摩耗の進行状況を確認されることを推奨します。これらのことは、異常摩耗の早期発見パラメータであるフェログラフィーのIs値が、.と非常に良好の範囲にあるものの、摩耗粒子の形態観察の結果、金属表面の微小突起、異物の噛み込みにより発生する切削粒子が見られたことから判断しました。
報告№109-09136 報告№112-00571 | 分析№109-001160 分析№112-002358 | 112-002358 | 潤滑油および対象設備は継続使用可能な状態にあると判断します。はフェログラフィーおよびSOAP／D-SOAPの結果から総合的に判断した結果、正常な状態にあると考えられます。フェログラフィー【定量分析：Is値】Is値は異常摩耗の早期発見パラメータのつで、摩耗粒子を定量化するために用います。Is値は前回に比較してのマイナス乗からマイナス乗と良好の範囲にあり、低い値でした。フェログラフィー【定性分析：摩耗粒子および摩耗形態観察】分析結果から比較的多く観察された粒子は、以下の通りでした。正常な摩耗粒子・潤滑状態が正常なマイルド摩耗により発生。Iカップリング発光分光分析【SOAP／D-SOAP】検出された金属元素から発生箇所を推定すると、以下の通りでした。ナトリウム・外部混入異物計数汚染度は、前回に比較してNAS級からNAS級にランク低下し、重量汚染度は.mg/mlから.mg/mlに減少し、共に良好でした。粘度、水分、全酸価、RBOT、IRの各データは、前回同様に良好でした。尚、別紙RBOTの減少傾向から油の余寿命を求めた結果、本試料は直近の更油から起算して稼働日数が年月まで使用可能であることが分かります。
報告№101-0137 | 分析№101-01231 | 101-01231 | サーボシリンダ内壁の摩耗により汚染度が上昇していることが確認されました。計数汚染度がNAS級、重量汚染度がmg/mlを超えるとバルブ動作障害等の障害が発生する可能性が高くなるため、至急濾過が必要です。粘度は良好です。粘度はmm/sと当社推奨の管理限界値内にあり、良好と判断します。水分は良好と判断します。水分は.ppmと当社推奨の管理限界値内にあり、良好と判断します。全酸価は良好です。全酸価は.mgKOH/gと当社推奨の管理限界値内にあり、良好と判断します。IRは良好です。IRチャートに示すように油劣化の兆候を示すカルボン酸が確認されないことから良好と判断します。RBOTは良好です。RBOTはminと当社推奨の管理限界値内にあり、良好と判断します。計数汚染度が当社推奨の管理限界値を超えていました。計数汚染度はNAS級と当社推奨の管理限界値を超えていました。重量汚染度は当社推奨の管理限界値を超えていました。重量汚染度はmg/mlと当社推奨の管理限界値を超えていました。機器の潤滑状態SOAPの結果、サーボシリンダの摩耗により発生した鉄がppm検出されました。SOAPの結果、摩耗により発生した鉄がppm検出されました。又、油の添加剤成分であるリンがppm検出されました。D－SOAPの結果、サーボシリンダの摩耗により発生した鉄がppm検出されました。D－SOAPの結果、サーボシリンダの摩耗により発生した鉄がppm検出されました。フェログラフィーの結果、サーボシリンダの摩耗が確認されました。摩耗の過酷度を示すフェログラフィーのIs値がの乗と高い値を示していました。摩耗粒子の形態観察の結果、μm未満のラビング粒子が多く見られました。このラビング粒子の発生により汚染度が上昇しているものと考えられました。SEM及びXMAの結果、サーボシリンダの摩耗が確認されました。SEM及びXMAの結果、μm未満のラビング粒子は鉄系粒子でマンガンが.～.％含まれており、サーボシリンダ内壁の摩耗により発生したものと考えられました。
報告№106-6023 報告№106-8000 | 分析№106-00388 分析№106-00637 | 106-00637 | 初期試験を実施した結果、濾過効率の変化がなければ摩耗は安定していると判断します。また、潤滑油も継続使用が可能と判断します。これらのことは、前回に比較して、計数汚染度はランク上昇したものの、良好の範囲にあることSOAP／D-SOAPの鉄濃度に変化がないこと異常摩耗の早期発見パラメータであるフェログラフィーのIs値がのマイナス乗と良好の範囲にあること以上のことから判断しました。尚、入口弁圧油槽には濾過機が設置されているため、油中汚染度は常時清浄な状態に保持され、摩耗に変化が生じても検出出来ない可能性もありえます。そこで、より正確に解析するために濾過機の入口と出口から採油を実施し、正確な濾過効率を元に摩耗の進行状況を確認されることを推奨します。以上集油槽マンホールより吸引ポンプにて採取。
報告№109-09228 報告№109-09228 既報では、軸受の交換を推奨した４号ロール№３のＩｓ値は１０の８乗でしたが、本軸受はこの値に比較して４桁低い１０の４乗であり、軸受としては継続使用可能な範囲にあると考えられます。 | 分析№109-001692 分析№109-001692 | 109-001692 | トライボ診断を実施し、汚染度、潤滑状態を確認する。採油について今回の採油は、対象設備停止中にドレンプラグから実施しているため、別紙油中粒子の沈降の影響に示すように、沈降の影響を受けて分析データが高濃度に出る可能性があります。今回の分析は、以上のことを踏まえて結果を検討します。軸受の潤滑状態分析の結果、観察された摩耗粒子の多くは、フレッティングにより発生する赤錆でした。これらの摩耗粒子を数値化し異常摩耗の早期発見パラメータのIs値として求めたところ、その値はの乗と高い値であることが分かりました。但し、フレッティングにより発生した赤錆が軸受軌道面に噛み込み、噛み込み傷が起点となって、転がり軸受の寿命の指標となるフレーキングに進展することが懸念されます。定期的に分析を実施し、摩耗の進行状態を監視しながら、軸受を使用されることを推奨します。次回分析の時期を理論的に求めたところ、最短で約時間となりました。この時間は、油中汚染物が均一になるために必要とする時間であり、この時間を経過すれば、再分析の結果から状態の傾向を確認することが可能となりますので、これを参考に次回分析時期を検討されることを推奨します。計数汚染度がNAS級と当社推奨の管理限界値に到達し、重量汚染度が.mg/mlと汚染されています。を示す粘度、水分、全酸価、IRの各データは良好の範囲にあることから、この油は継続使用可能と判断します。
報告№109-09136 報告№111-00297 | 分析№109-001160 分析№111-001407 | 111-001407 | 軸受は継続使用可能な状態にあると判断します。但し、SOAPで銅濃度が高いことから、以下の対策を推奨します。今後、油劣化の進行が懸念されるため、定期的に分析を実施し、摩耗および酸化劣化の進行状況を確認することを推奨します。フェログラフィー異常摩耗の早期発見パラメータとして摩耗粒子を定量化して評価するフェログラフィーのIs値は、前回ののマイナス乗からマイナス乗に低下し、潤滑状態が安定していることを示していました。Iカップリング発光分光分析供試のタービン油を分析した結果、検出された金属元素は、銅、リン、亜鉛、カルシウム、ケイ素、ナトリウムが検出されました。これらの検出された金属元素から発生箇所を推定すると銅・軸受等リン、亜鉛・オイル添加剤カルシウム、ケイ素、ナトリウム・外部混入異物であると思われます。このうち、機械部品が摩耗したと思われる元素はのグループです。銅の溶出前回に比較してSOAPの銅がppmからppmに減少したものの、高い値でした。銅の溶出箇所は、貴社ご提供の図面からデフレクターとバッフルという部品からと考えられます。これらの部品はオイルシールの役目を果たしていることから、溶出が継続した場合、シャフトとのギャップが増大し、油漏れの原因になることが懸念されます。巡視の際には油漏れと油面の低下に注意を払う必要があります。今後は、銅の溶出が継続した場合、ギャップが増大することにより油漏れが発生し、さらには油面低下により潤滑不良が発生し、摩耗が進行することが懸念されます。また、銅濃度の増加は、別紙鉱油の酸化に対する金属触媒の影響に示すように濃度の増加とともに酸化速度が加速することが分かっています。前回に比較して計数汚染度はNAS級からNAS級にランク減少し、良好でした。分析結果は良好と判断します。計数汚染度計数汚染度はNAS級と当社推奨の管理限界値のNAS級以内にあり、良好と判断します。重量汚染度は.mg/mlと当社推奨の管理限界値のmg/ml以内にあり、良好と判断します。機器の潤滑状態前回同様にSOAPの結果で銅が高い値でした。SOAPSOAPの結果、油の添加剤成分であるリン、亜鉛が検出されました。一方、銅が検出されました。銅を使用した部分の溶出が進行していると考えられます。この溶出は検出された亜鉛系添加剤の成分と銅が反応し、溶出することが知られています。別紙鉱油の酸化に対する金属触媒の影響に示すように銅濃度が増加すると酸化速度が速まります。D－SOAPD－SOAPの結果、摩耗により発生する鉄および錫が検出されていないことから、良好と判断します。フェログラフィー異常摩耗の早期発見パラメータであるフェログラフィーのIs値がのマイナス乗と良好の範囲にあり、潤滑状態は正常と判断します。
|  | 113-001042 | 軸受は継続使用可能な状態にあると判断します。但し、摩耗粒子の形態観察で外部混入異物と思われる赤錆、黒錆が比較的多く観察されていることから、将来的な摩耗進行の有無を確認するためにも傾向監視を継続することが有効です。に示す対策を推奨します。定期的な分析摩耗の進行を監視するため、定期的に分析を実施し、分析データによる摩耗の進行状況を確認することを推奨します。フェログラフィーおよびSOAP-Tの結果から総合的に判断した結果、継続使用は可能ですが、今後の機器の機能を確認するためにも傾向管理が有用と考えます。フェログラフィー【Is値】Is値は異常摩耗の早期発見パラメータのつで、摩耗粒子を定量化するために用います。前回に比較してIs値はの乗から変化はないものの、やや高い値でした。フェログラフィー【摩耗粒子および摩耗形態】分析結果から比較的多く観察された粒子は、以下の通りでした。赤錆等・外部から混入したと考えられます。Iカップリング発光分光分析【SOAP-T】検出された金属元素から発生箇所を推定すると、以下の通りでした。鉄、鉛、銅、錫、亜鉛・軸受等リン、カルシウム、ケイ素、ナトリウム・外部混入異物ケイ素の検出SOAPの結果、前回同様にケイ素がppm検出されました。一般に、潤滑油中からケイ素が検出された場合の原因として、シリコン油或いは、シリコン系の添加剤が検出されるフェログラフィーおよびフィルタ表面の異物観察で砂が多く観察されて検出されるシリコングリースをシール部に塗布している場合、このシリコングリースが潤滑油に混入して検出されるなどが挙げられます。ケイ素が多く検出された原因がであると軸受摺動面に噛み込み摩耗が進行したり、であると潤滑油とグリースが混合して粘度が上昇し、粘性抵抗が増大することにより、油温が上昇する等の悪影響を及ぼすことがあります。分析の結果から、今回検出された原因は、の可能性が考えられます。については、分析結果では確認することが出来ませんので、これに関する情報があれば提供をお願いします。余寿命評価Is値は、前回に比較して低下していることから、Is値からは余寿命を予測することは出来ませんでした。現状の摩耗状態は安定しており、今後の運転状況に大きな変化がなければ、前回採油から今回採油までと同様の期間である年ヶ月は継続使用可能な状態にあると思われます。
報告№109-09136 報告№112-00091 | 分析№109-001160 分析№112-000255 | 112-000255 | 潤滑油は継続使用が可能であると判断します。但し、RBOT値がminを切っており、酸化防止剤が減少していますので、以下の対策を推奨します。今回の採油後に更油を実施していなければ更油を推奨します。粘度、全酸価、IRの各データは良好でした。RBOTRBOTの結果、minと当社推奨の管理限界値以上にあるものの、酸化防止剤の残存量は%と低下していました。水分は良好でした。
報告№109-09136 報告№112-00751 | 分析№109-001160 分析№112-003396 | 112-003396_date130410 | 潤滑油の劣化は確認されていないことから、継続使用可能と判断します。減速機分析の結果、減速機の潤滑部で使用されることが少ない錫が約検出されました。一般に、錫は軸受に使用されることが多いため、減速機の潤滑系統で錫を使用している箇所を確認することを推奨すると同時に、摩耗進行の有無を確認するためにも傾向監視を推奨します。定期的な分析今後懸念される凝着摩耗の進行を監視するため、定期的に分析を実施することを推奨します。はフェログラフィーおよびSOAP-Tの結果から総合的に判断した結果、継続使用は可能ですが、機器の機能を保持するためにも傾向管理が有用と考えます。フェログラフィー【定量分析：Is値】Is値は異常摩耗の早期発見パラメータのつで、摩耗粒子を定量化するために用います。前回に比較して、Is値はの乗からの乗に低下し、低い値でした。フェログラフィー【定性分析：摩耗粒子および摩耗形態観察】分析結果から比較的多く観察された粒子は、以下の通りでした。シビア粒子・潤滑状態がやや厳しい凝着摩耗により発生。金属潤滑部が局部的に油膜切れを起していると考えられます。観察された摩耗粒子の中でもシビア粒子は、将来的な摩耗の進行に繋がる可能性を示唆しているため、傾向監視が必要と思われます。シビア粒子は、凝着摩耗に分類されます。この摩耗粒子は、摺動面で凝着、破断を繰り返し、この過程で生じる移着粒子が成長して摩耗粒子となります。そのため、摺動面では局部的に油膜切れが発生していることを示しています。この状態が継続した場合、摩耗粒子のサイズは徐々に大型化していき、設備の損傷に至る場合がありますので、傾向監視が必要です。Iカップリング発光分光分析【SOAP-T】検出された金属元素から発生箇所を推定すると、以下の通りでした。鉄、鉛、銅、錫・ギヤ、軸受等リン、亜鉛、カルシウム、モリブデン・添加剤バリウム、アルミニウム、ケイ素、ナトリウム・外部混入異物尚、錫がppm検出されたことから、錫を使用した箇所での摩耗の進行が懸念されます。前回同様に計数汚染度はNAS級と等級に変化はなく、当社推奨の管理限界値以下にあるものの、やや高い値でした。フィルタ表面の異物観察で金属片、鉄錆、砂等が観察されたことから、汚染度が高い要因は、摩耗と外部混入異物の影響と思われます。前回同様に、粘度、酸価、IRの各データは良好でした。水分は前回に比較して、ppmから.に減少し、良好でした。
報告№105-0250 | 分析№105-01658 | 105-01658 | 濾過前の試料油を分析した結果、計数汚染度がNAS級と良好の範囲にあるものの、前回のNAS級に比較して、ランク上昇していました。フェログラフィーの結果から汚染の要因は、サーボシリンダ内壁の摩耗であると推定されます。今後、更に摩耗が進行することで汚染度が上昇し、バルブの動作障害やストレーナの目詰まり等が発生することが懸念されます。これらの障害発生に対する弊害を勘案の上、予防処置として運転再開後ヶ月経過した時点で再度分析を実施し、摩耗の進行状況および汚染状態を確認されることを推奨します。
報告№109-09136 報告№113-00121 | 分析№109-001160 分析№113-000463 | 113-000463 | 作動油作動油の劣化はなく、汚染度は良好な範囲にあることから、継続使用可能と判断します。対象設備は継続使用可能な状態にあると判断します。定期的な分析定期的な潤滑油分析によるトライボ診断を実施することにより、分析データの変化から異常の兆候を早期に発見することが可能となります。また、今回は対象設備の初回分析であるため、最低でもあと回分析を実施し、分析データの変化から今後の対応を検討することを推奨します。はフェログラフィーおよびSOAP-Tの結果から総合的に判断した結果、正常な状態にあると考えられます。フェログラフィー【定量分析：Is値】Is値は異常摩耗の早期発見パラメータのつで、摩耗程度を定量化するために用います。今回のIs値はのマイナス乗と低い値でした。フェログラフィー【定性分析：摩耗粒子および摩耗形態観察】観察された全ての粒子量は少でした。Iカップリング発光分光分析【SOAP-T】検出された金属元素から発生箇所を推定すると、以下の通りでした。ニッケル、錫、亜鉛・シリンダ内壁、ポンプ内部等リン・添加剤カルシウム、バリウム、ナトリウム・外部混入異物計数汚染度計数汚染度はNAS級と当社推奨の管理限界値NAS級以下にあり、良好と判断します。重量汚染度は.mg/mlと当社推奨の管理限界値mg/ml以下にあり、良好と判断します。光学顕微鏡写真重量汚染度で濾過したフィルタ表面上の夾雑物を光学顕微鏡で観察した結果、鉄錆、砂等が観察されました。粘度粘度はmm/sと新油値mm/sに比較して、粘度変化率は+.％で、当社推奨の管理限界値である±％以内にあり、良好と判断します。水分は.ppmと当社推奨の管理限界値以下にあり、良好と判断します。酸価・IR酸価劣化の進行度は、酸価およびIRの結果から総合的に判断します。酸価は、.mgKOH/gと新油値.mgKOH/g以下であり、IRチャートの結果、油劣化の兆候を示すカルボン酸の吸収が確認されていないことから、酸化劣化していないと判断します。RBOTRBOTの結果、minと当社推奨の管理限界値min以上であり、良好と判断します。尚、RBOTは、新油値に比較して大きな値であり減少傾向は確認されませんでした。今回の分析までの油使用時間が、約年の間で時間であり、酸化防止剤の消耗が確認されなかったことから、運転状況に変化がなければ、今後、約年間は継続使用可能な状態にあると推定できます。
報告№109-09136 報告№111-00586 | 分析№109-001160 分析№111-002732 | 111-002732 | 濾過前の試料油を分析した結果、全てのデータが良好です。尚、RBOTが前回に比較し、min増加しています。RBOTが増加した理由は、更油、補給を実施した仮設タンクで他の軸受油と混合して濾過を実施した濾過機配管内や仮設タンクなどに油が残留していた以上のことが考えられます。お客様情報の～にはいずれにも該当せず、原因は分かりませんでした。但し、今回の分析結果で、酸価および粘度の各データに大きな変化はなく、異種油の混入などは確認されていないため、本試料油は継続使用可能な状態にあります。今後は、今回のRBOT値を基に潤滑油の寿命を評価します。
報告№108-0204 報告№108-0199 | 分析№108-01503 分析№108-01411 | 108-01411 | 、軸受の潤滑状態を確認する。今回の採油は、対象設備の停止中に排油口から実施しているため、油循環中に採油した場合に比較し、油中粒子の沈降の影響を受け、分析データが高濃度に出る可能性があります。今回の分析は以上のことを踏まえて結果を検討しました。を示す粘度、水分、全酸価、RBOTの各データは良好の範囲にあることから、この油は継続使用可能と判断します。軸受の潤滑状態摩耗粒子の形態観察で局部的に高圧・高温となる場合に発生するフリクションポリマ、外部から混入したと思われる砂等が多く観察されました。フリクションポリマは、タービン油が軸受摺動面で高圧下に押し込められ高圧状態になると同時に、圧縮熱も発生して高温状態にもなり、その結果、潤滑油が重合して発生することが知られています。そのため、高温高圧状態の解消がなされなければ、潤滑油は劣化する場合がありますので、定期的に分析を実施する必要があります。採油について上述しましたように今回の採油は対象設備の停止中の採油であるため、油中の摩耗粒子などが平均的に分散した状態とはいえない状態で採油されている可能性があります。採油は、粒子の沈降の影響を少なくすることが重要であり、そのため油中粒子が均一な分散状態で実施されることを併せて推奨します。
報告№107-0287 報告№107-0287 | 分析№107-01519 分析№107-01519 | 107-01519 | 濾過前の試料油を分析した結果、摩耗粒子形態観察で前回観察されなかった摩擦熱が高い場合に発生する球状粒子、外部から混入したと思われる鉄錆がやや多く観察されました。D－SOAPで前回に比較して鉄が.から、銅が.からに各々増加しました。計数汚染度が前回NAS級から、今回NAS級に約ヶ月でランク増加しました。）球状粒子の発生球状粒子は、異常摩耗の兆候を示す形態のパラメータで、この摩耗粒子が発生する場合、潤滑状態に注意が必要です。球状粒子の発生原因は、一般に、溶接工事、溶接作業などによる溶接スパッタの混入電食による発生厳しい金属接触による摩耗が考えられます。球状粒子の発生原因が、の溶接スパッタの混入であれば、今後増加しないと思われますが、が考えられる場合は、原因を取り除かなければ球状粒子は増加すると考えられます。）汚染度の増加摩耗粒子の形態観察およびフィルタ写真の結果、摩耗粒子とともに、鉄錆、砂等が観察されたことから、汚染度が増加した要因は、摩耗粒子および外部から混入したと思われる異物によるものと考えられました。これらの障害発生に対する弊害を勘案の上、予防処置として運転再開後ヶ月以内に再度分析を実施し、この球状粒子の増加の有無を確認されることを推奨します。尚、念のため、主機の起動時、停止時の温度チャートから軸受温度に微妙な変化がないかを確認されることを併せて推奨します。又、RBOTが前回に比較し、min上昇したのは、前回から今回までの間に補給を実施したためと考えられます。今後は、今回のRBOT値によりデータ管理を行います。
報告№109-09136 報告№110-00038 | 分析№109-001160 分析№110-000113 | 110-000113 | 、汚染度、潤滑状態は良好でした。潤滑油および軸受は継続使用可能な状態にあると判断します。今後は、本データを初期値として管理されることを推奨します。
報告№108-0498 報告№108-0498 | 分析№108-03580 分析№108-03580 | 108-03580 | 分析の結果、摩耗の安定が確認され、潤滑油も継続使用可能と判断します。これらのことは、前回に比較して、計数汚染度は等級に変化はなく、SOAP／D-SOAPの鉄および錫濃度に変化がないこと異常摩耗の早期発見パラメータであるフェログラフィーのIs値が×のマイナス乗と良好の範囲にあることを示す粘度、水分、全酸価、IR、RBOTの各データが良好の範囲にあること以上のことから判断しています。は良好と判断します。粘度は良好と判断します。粘度はmm/sと新油値mm/sに比較して、粘度変化率は-.％で、当社推奨の管理限界値である±％以内にあり、良好と判断します。水分は良好と判断します。水分はppmと当社推奨の管理限界値の以下であり、良好と判断します。全酸価は良好と判断します。全酸価は.mgKOH/gと新油値に比較して高い値であるものの、IRの結果で油劣化の兆候を示すカルボン酸の吸収が確認されていないことから、良好と判断します。IRの結果、良好と判断します。IRの結果、油劣化の兆候を示すカルボン酸の吸収が確認されていないことから、良好と判断します。RBOTの結果、良好と判断します。RBOTはminと当社推奨の管理限界値のmin以上であり、良好と判断します。は良好と判断します。計数汚染度は良好と判断します。計数汚染度はNAS級と当社推奨の管理限界値のNAS級以内にあり、良好と判断します。重量汚染度は良好と判断します。重量汚染度は.mg/mlと当社推奨の管理限界値のmg/ml以内にあり、良好と判断します。機器の潤滑状態機器の潤滑状態は正常と判断します。SOAPの結果は良好です。SOAPの結果、ニッケルがppm、油の添加剤成分であるリンが検出されています。軸受の摩耗を示す錫が検出されていないことから、良好と判断します。D－SOAPの結果は良好です。D－SOAPの結果、外部から混入したと思われるナトリウムが検出されています。軸受の摩耗を示す錫が検出されていないことから、良好と判断します。フェログラフィーの結果は良好です。異常摩耗の早期発見パラメータであるフェログラフィーのIs値が×のマイナス乗と良好の範囲にあります。
報告№109-09249 報告№112-00273 | 分析№109-001747 分析№112-001109 | 112-001109_date121024 | 潤滑油および軸受は継続使用可能な状態にあると判断します。但し、今後も摩耗の進行を傾向監視するため、以下の対策を推奨します。油槽内の清掃および更油潤滑油が汚染されていることから、油槽内は汚染されていると思われます。更油をする際には、油槽内を清掃し、更油する新油もNAS級程度の清浄な潤滑油を更油することを推奨します。定期的な分析凝着摩耗の進行を監視するため、定期的に分析を実施し、分析データによる摩耗の進行状況を確認することを推奨します。軸受メタルの情報提供本設備がすべり軸受である場合、今後軸受メタルの摩耗が進行すると、摩耗程度を評価する必要がありますので、次回分析時には、メタルサイズ、回転数、直近のメタル交換からの運転時間をお知らせください。はフェログラフィーおよびSOAP／D-SOAPの結果から総合的に判断した結果、やや厳しい状態にあると考えられます。フェログラフィー【定量分析：Is値】Is値は異常摩耗の早期発見パラメータのつで、摩耗粒子を定量化するために用います。今回のIs値はの乗とやや高い値でした。フェログラフィー【定性分析：摩耗粒子および摩耗形態観察】分析結果から比較的多く観察された粒子は、以下の通りでした。正常な摩耗粒子・潤滑状態が正常なマイルド摩耗により発生。シビア粒子・潤滑状態がやや厳しい凝着摩耗により発生。金属潤滑部が局部的に油膜切れを起していると考えられます。Iカップリング発光分光分析【SOAP／D-SOAP】検出された金属元素から発生箇所を推定すると、以下の通りでした。鉄、鉛、銅、アンチモン、錫、亜鉛・軸受等カルシウム、バリウム、ケイ素、ナトリウム・外部混入異物水分は良好でした。汚染粒子数・汚染度物重量汚染粒子数はNAS級とやや高く、汚染度物重量はmg/mlと当社推奨の管理限界値を超えていました。金属濃度で軸受メタルの主成分である錫、鉄、アンチモンが比較的高い値であり、フィルタ表面の異物観察で粘ちょう物、金属片、鉄錆、砂等が観察されたことから、汚染度が高い要因は、摩耗とスラッジ、そして外部混入異物の影響と思われます。．粘度、全酸価、酸化安定度、有機物・有機化合物の各データは良好でした。分析結果特性低下特性低下に係るパラメータの分析結果は良好と判断します。粘度粘度はmm/sと新油値mm/sに対する粘度変化率は-％で、当社推奨の管理限界値である±％以内にあり、良好と判断します。全酸価添加油の全酸価は、油メーカによって初期値が違うため統一した管理基準を設定するのが困難であることから、当社では管理限界値を設定しておらず、新油分析値との比較及び他の分析項目の結果より全酸価の状態判断を行います。その結果、全酸価は.mgKOH/gと新油値.mgKOH/g以下にあることから、良好と判断します。酸化安定度酸化安定度はminであり、当社推奨の管理限界値のmin以上であることから良好と判断します。有機物・有機化合物有機物・有機化合物は、IRチャートによる新油分析値との比較の結果、cm-付近に劣化の兆候を示すカルボン酸の吸収が確認されていないことから、良好と判断します。色相はLでした。汚染に係るパラメータの分析結果は、汚染粒子数はやや高く、汚染度物重量は当社推奨の管理限界値を超えていました。水分はppmであり、当社推奨の管理限界値の以下であることから良好と判断します。汚染粒子数はNAS級であり、当社推奨の管理限界値のNAS級以下であるものの、やや高い値でした。汚染度物重量はmg/mlであり、当社推奨の管理限界値のmg/mlを超えていました。摩耗フェログラフィーによる摩耗粒子の観察の結果、潤滑状態が正常な場合に発生する摩耗粒子、金属潤滑部が局部的に油膜切れを起して発生するシビア粒子が比較的多く観察されました。異常摩耗の早期発見パラメータであるフェログラフィーのIs値がの乗とやや高く、摩耗粒子の形態観察の結果、潤滑状態が正常な場合に発生する摩耗粒子、金属潤滑部が局部的に油膜切れを起して発生するシビア粒子が比較的多く観察されました。金属濃度SOAP法により金属濃度を測定した結果、潤滑箇所で発生する金属接触によって検出される錫がppm、外部から混入したと思われるバリウムがppm、ケイ素がppm検出されました。金属濃度D-SOAP法により金属濃度を測定した結果、潤滑箇所で発生する金属接触によって検出される鉄が、鉛が、銅が、アンチモンが.ppm、錫がppm、亜鉛が、外部から混入したと思われるカルシウムが、バリウムが、ナトリウムが検出されました。
報告№109-09136 報告№111-00114 | 分析№109-001160 分析№111-000606 | 111-000606 | 潤滑油は継続使用可能な状態にあると判断します。を示す粘度、全酸価、IR、RBOTの各データは良好でした。水分は良好でした。
報告№109-09136 報告№112-00561 | 分析№109-001160 分析№112-002301 | 112-002301_date130318 | グリース分析の結果、グリースの劣化はないことから、継続使用可能な状態にあると判断します。軸受分析の結果、軸受は継続使用可能な状態にあると判断します。但し、将来的な摩耗進行の有無を確認するためにも傾向監視を継続することが有効です。定期的な分析前回観察された凝着摩耗粒子は今回比較的少なかったものの、今後懸念される摩耗の進行を監視するため、定期的に分析を実施することを推奨します。診断結果グリースの物理的性状グリースの物理的性状は良好でした。ちょう度前回に比較して今回のちょう度は、からに上昇していました。当社推奨の管理限界値内であり、良好と判断します。滴点前回に比較して今回の滴点は、からに上昇していました。新グリース値のに比較して低下しているものの、良好と判断します。酸価前回に比較して今回の酸価は、mgKOH/gからmgKOH/gに低下していました。新グリース値のmgKOH/g以下であり、良好と判断します。IRIRチャートの結果、新グリースと使用グリースのスペクトルパターンはほぼ一致し、また、油劣化の兆候を示すカルボン酸の吸収が確認されていないことから、良好と判断します。水分グリースの水分は、ppmと新グリース値に比較して高いものの、良好の範囲にあると判断します。はフェログラフィーおよびSOAP-Tの結果から総合的に判断した結果、継続使用は可能ですが、機器の機能を保持するためにも傾向管理が有用と考えます。フェログラフィー【定性分析：摩耗粒子および摩耗形態観察】分析結果から比較的多く観察された粒子は、以下の通りでした。正常な摩耗粒子・潤滑状態が正常なマイルド摩耗により発生。フリクションポリマ・局部的に高圧・高温となる場合に発生。Iカップリング発光分光分析【SOAP-T】検出された金属元素から発生箇所を推定すると、以下の通りでした。鉄、鉛、銅、錫、アルミニウム・軸受等ニッケル、リン、亜鉛、カルシウム、バリウム、ナトリウム、マグネシウム・添加剤、増ちょう剤、外部混入異物等鉄以外に、鉛、銅、錫が比較的高い値でした。鉛、錫が含まれている材質には、一般にすべり軸受に使用されるホワイトメタルがありますが、本軸受は転がり軸受であり、材質でホワイトメタルを使用している箇所は確認されませんでした。その他に使用している箇所として考えられるのは、転がり軸受の保持器が考えられます。保持器の材質は、鋼板SリンCC、銅合金、アルミ合金、樹脂などを使用することがあります。この中で、鉛、錫が含まれている材質はアルミ合金が該当しますが、グリース分析の結果から検出されたアルミニウム濃度は、保持器の主成分にしては濃度が低すぎることから、検出された元素は保持器が摩耗したものである可能性は低いと考えられました。一方、銅濃度は比較的高いことから、保持器が銅合金であれば、保持器が摩耗したものである可能性は高いと考えられました。グリースは流動性が低く、新グリースを補給しても油槽内にある全てのグリースが入れ替わることは困難であることから、今回使用されているグリースに入っていない成分が検出された要因は、保持器で摩耗が発生したか、或いは、以前使用していたグリースに含まれていた金属成分が、今回の使用グリースと混合して検出されたと推定されます。また、カルシウムが前回に比較して.ppmからppmに増加しており、外部混入異物の影響と推定されます。
報告№109-09136 報告№111-00222 | 分析№109-001160 分析№111-001117 | 111-001117_date110825 | 歯車の摩耗減速機の使用期間を設置時から今回の採油時までと仮定すれば、油中金属元素濃度から試算したバックラッシ増加量の値から、減速機は継続使用可能な状態にあると考えられます。油の汚染分析データは、油の汚染度が高いことを示していますが、これまで累積している汚染物を含んでいるため高濃度となっていると思われます。油の性状油の物理性状を示すデータは良好な範囲にあり、潤滑油は継続使用可能と判断します。対策定期的な分析凝着摩耗の進行を監視するため、定期的に分析を実施し、摩耗の進行状況を確認することを推奨します。今回の分析から、本機器に関しては油中金属元素濃度から算出されるバックラッシ増加量をパラメータとして摩耗の進行状況を把握することが可能と思われます。最適な採油方法本試料油は、機器停止中に給油口から採油されています。機器が停止している状態では、別紙油粒子の沈降の影響に示すように油槽内で撹拌がなくなり固形物が沈降するため、油中汚染度は低くなると推定されます。今後の採油は、極力運転中もしくは停止直後の油槽中層部から実施されることを推奨します。フェログラフィー異常摩耗の早期発見パラメータとして摩耗粒子を定量化して評価するフェログラフィーのIs値は、潤滑状態が厳しいの乗でした。摩耗粒子の形態で比較的多く観察された粒子は、潤滑状態が正常な場合に発生する摩耗粒子、金属潤滑部が局部的に油膜切れを起して発生するシビア粒子、金属接触が厳しく、且つ、摩擦熱が高い場合に発生する黒錆、外部から混入したと思われる鉄錆等でした。これらの摩耗粒子が観察された場合、潤滑部で発生している摩耗形態は、正常なマイルド摩耗と潤滑状態がやや厳しい凝着摩耗であることが分かります。バックラッシご提供いただいた減速機に関する情報からハスバ歯車の組み合わせの段減速機構であることが分かりました。この歯車の構成から接触点は合計で箇所となります。累積稼働時間が不明であることから、図面記載の日付から使用したと仮定し、ギヤのバックラッシの増加量を求めました。その結果、バックラッシの増加量はヶ月間でμmと推定されました。バックラッシ増加分の上限値は、メーカにより差異はあるものの、当社の推奨するバックラッシは、一般に推奨されるμmを管理目安にしています。この値に比較して十分に小さい値です。Iカップリング発光分光分析供試のギヤ油を分析した結果、検出された金属元素は、SOAPの結果表に示すように、鉄、鉛、銅、クロム、錫、リン、亜鉛、カルシウム、バリウム、アルミニウム、ケイ素、ナトリウム、マグネシウムが検出されました。これらの検出された金属元素から発生箇所を推定すると鉄、鉛、銅、クロム、錫・ギヤ・軸受等リン・オイル添加剤亜鉛、カルシウム、バリウム、アルミニウム、ケイ素、ナトリウム、マグネシウム・外部混入異物であると思われます。このうち、機械部品が摩耗したと思われる元素はのグループです。計数汚染度は当社推奨の管理限界値を超えていました。D－SOAPで油の添加剤成分であるリンが検出され、フィルタ表面の異物観察で表面が茶褐色で金属片、鉄錆、砂等が観察されたことから、汚染度が高い要因は、摩耗とスラッジ、そして外部混入異物の影響と思われます。粘度、水分、全酸価、IRの各データは良好でした。
報告№107-6000 報告№107-0011 | 分析№107-00010 分析№107-00041 | 107-00041 | 今回の採油は、機器停止中に油タンク給油口から採油を実施しているため、油循環中の採油に比較して油中粒子が沈降して低濃度になっている部分を採油していると考えられます。したがって、油が循環している状態で採油を実施した場合に比較して、分析データが低くなる可能性があります。今回の分析は以上のことを踏まえて結果を検討しました。分析の結果、摩耗粒子形態観察でμm前後の摩耗粒子が散見されます。油中粒子の沈降の影響が小さい状況で採油ができていたとすると潤滑状態は良好と判断できますが、異常な摩耗状態を示す摩耗粒子が沈降し採取できていない可能性が考えられます。また、摩耗粒子の中には沈降の影響を受けるμm前後の摩耗粒子が散見されることから、摩耗が発生していた可能性を否定できないため、安全をみて、適正な採油条件で再度採油を実施し、再確認されることを推奨します。尚、を示す粘度、水分、全酸価、IR、ROBTの各データが良好の範囲にあることから、この油は継続使用可能と判断します。
報告№109-09136 報告№111-00149 | 分析№109-001160 分析№111-000760 | 111-000760 | 更油からの使用時間をもとに潤滑油の余寿命を評価したところ、潤滑油は次回定検まで使用可能と判断できました。次回定検時に更油を実施しない場合は、酸化安定度を知るための分析を実施し、余寿命を確認することを推奨します。酸化安定度はminであり、当社推奨の管理限界値のmin以上であることから、良好と判断します。
報告№105-5016 | 分析№105-01357 | 105-01357 | 分析の結果、本軸受は継続使用可能な状態にあると判断します。これらのことは、異常摩耗の早期発見パラメータであるフェログラフィーのIs値がの乗とやや高いものの、ベアリング軌道面から発生した摩耗粒子はマイルドな潤滑状態で発生した摩耗粒子であり潤滑状態は良好な状態で進行していると考えられる。以上のことから判断しました。尚、SOAPの鉄濃度がppm、油量リットルから摩耗体積を計算すると.mmとなります。この体積からベアリング軌道面の摩耗面積を検討し、この情報を傾向管理する必要がありますので、ベアリング番号をお知らせ下さい。
報告№109-09136 報告№114-00207 | 分析№109-001160 分析№114-000664 | 114-000664 | 分析の結果、は良好の範囲にあるものの、計数汚染度はNAS級以上、重量汚染度はmg/mlと共に当社推奨の管理限界値を超えています。フィルタグラムで金属片、鉄錆、砂等が観察されていることから、汚染度が高い要因は、摩耗と外部混入異物の影響と思われます。今後、油中の汚染物が軸受軌道面に噛み込み摩耗が進行することが懸念されるため、注意が必要です。軸受は継続使用可能な状態にあると判断します。但し、異常摩耗の早期発見パラメータであるフェログラフィーのIs値がレベルとやや高く、摩耗粒子の形態観察で金属接触がやや厳しい場合に発生するシビア粒子、外部から混入したと思われる砂、樹脂等が比較的多く観察され、中にはμmサイズのシビア粒子が観察されています。μmサイズのシビア粒子は、視野に個と少ないことから、直ちに異常ではないものの、摩耗が進行することが懸念されます。シビア粒子は、摩擦面が将来的に異常摩耗へ進展する可能性を示唆しているため、傾向監視が有用と思われます。詳細は、別紙傾向監視が必要な摩耗粒子をご覧ください。また、SOAP-Tで鉄が検出されています。軸受軌道面はやや厳しい摩耗状態であることから、以下の対策を推奨します。定期的な分析凝着摩耗の進行を監視するため、定期的に分析を実施し、摩耗の進行状況を確認することを推奨します。分析周期は、当面はヶ月に度程度とし、摩耗の進展状況に異常がなければ、年に度程度に延伸化して管理されることを提案いたします。最適な採油方法本試料油は、機器停止中に廃油口から採油されているため、別紙油中粒子の沈降の影響に示すように、油中粒子が油槽底部に沈降し、分析データが高濃度に出ている可能性があります。正確なデータによる診断を行うためにも、今後の採油は、極力運転中もしくは停止直後の油槽中層部から実施されることを推奨します。
報告№109-09136 報告№112-00361 | 分析№109-001160 分析№112-001433 | 112-001433 | 軸受は継続使用可能な状態にあると判断します。はフェログラフィーおよびSOAP／D-SOAPの結果から総合的に判断した結果、正常な状態にあると考えられます。フェログラフィー【定量分析：Is値】Is値は異常摩耗の早期発見パラメータのつで、摩耗粒子を定量化するために用います。前回に比較してIs値はのマイナス乗から変化はなく、低い値でした。フェログラフィー【定性分析：摩耗粒子および摩耗形態観察】分析結果から比較的多く観察された粒子は、以下の通りでした。正常な摩耗粒子・潤滑状態が正常なマイルド摩耗により発生。前回に比較して計数汚染度はNAS級からNAS級にランク低下し、重量汚染度は.mg/mlから.mg/mlに減少し、良好でした。分析結果は良好と判断します。計数汚染度計数汚染度はNAS級と当社推奨の管理限界値のNAS級以下にあり、良好と判断します。重量汚染度は.mg/mlと当社推奨の管理限界値のmg/ml以下にあり、良好と判断します。は良好と判断します。SOAPSOAPの結果、摩耗により発生する鉄が検出されていないことから、良好と判断します。D-SOAPD-SOAPの結果、摩耗により発生する鉄が検出されていないことから、良好と判断します。フェログラフィー異常摩耗の早期発見パラメータであるフェログラフィーのIs値がのマイナス乗と良好の範囲にあり、摩耗状態は正常と判断します。
報告№109-09136 報告№112-00660 | 分析№109-001160 分析№112-003050 | 112-003050 | 潤滑油の劣化は確認されず、汚染度は良好な範囲にあることから、継続使用可能な状態にあると判断します。軸受潤滑部の油膜が破断して発生する凝着摩耗が見られました。通常、継続運転している設備は、運転開始直後に金属同士がなじむ過程があり、その後正常な油膜が形成されて、問題がなければ安定期に入ります。設備の稼働率が低い場合など、停止期間が長いと潤滑油膜は殆どなくなり、再稼動する際に油膜切れを起こしやすい状態になります。今回観察された摩耗粒子は、このような状況で発生したと推定されます。しかし、これらは極微小領域に限られることから、摩耗は正常と判断できます。以上より、軸受は継続使用可能な状態にあると判断します。定期的な分析および分析周期の検討定期的に分析を実施することにより、データの微小な変化から異常の兆候を早期に発見することが可能となります。今後、寿命予測を行うには、今回データを含め少なくとも回の分析データが必要となります。当該機は、年間稼働率が低いことから、採油の機会を検討するのは難しいところがありますが、あと最低でも回分析を実施し、寿命予測を行うと共に分析周期を検討することを推奨します。軸受の摩耗状態フェログラフィーおよびSOAP-Tのデータから総合的に解析した結果、軸受は健全であり、継続使用可能と評価できますが、引続き軸受の機能が保持されていることを確認するためにも、潤滑油診断による傾向管理が有用と考えます。フェログラフィー【定量分析：Is値】Is値は異常摩耗の早期発見パラメータのつで、摩耗程度を定量化するために用います。今回のIs値はの乗とやや高い値でした。フェログラフィー【定性分析：摩耗粒子および摩耗形態観察】分析結果から比較的多く観察された摩耗粒子は、以下の通りでした。正常な摩耗粒子・潤滑状態が正常なマイルド摩耗により発生。シビア粒子・潤滑状態がやや厳しい凝着摩耗により発生。金属潤滑部が局部的に油膜切れを起していると考えられます。フリクションポリマ・局部的に高圧・高温となる場合に発生。観察された摩耗粒子の中でもシビア粒子は、将来的な摩耗の進行に繋がる可能性を示唆しているため、傾向監視が必要と思われます。シビア粒子は、凝着摩耗に分類されます。この摩耗粒子は、摺動面で凝着、破断を繰り返し、この過程で生じる移着粒子が成長して摩耗粒子となります。そのため、摺動面では局部的に油膜切れが発生していることを示しています。この状態が継続した場合、摩耗粒子のサイズは徐々に大型化していき、最終的に軸受の損傷に至る場合があります。Iカップリング発光分光分析【SOAP-T】検出された金属元素から発生箇所を推定すると、以下の通りでした。鉄、銅、アンチモン、錫、亜鉛・軸受等カルシウム、ナトリウム・外部混入異物軸受の摩耗SOAP-Tで錫がppm検出されたことから、軸受の摩耗が発生していると推定されました。分析結果から軸受メタルの摩耗深さをSOAP-Tの結果で得られている錫濃度と油量Lから計算しました。当社の経験からメタル面積の約分の程度が摩耗したと仮定しました。当社の知見、および今回検出された錫濃度等の情報から軸受の摩耗深さを計算した結果、軸受表面の平均的な摩耗深さはμmとなり、メタルの表面粗さを軸受表面の一般的な粗さであるμmと仮定すると、表面粗さの約％程度摩耗していると推定されます。現状は、継続使用可能な状態にあるものの、さらに摩耗が進行することが懸念されます。は良好と判断します。計数汚染度計数汚染度は、NAS級と当社推奨の管理限界値NAS級以下であり、良好と判断します。重量汚染度は、mg/mlと当社推奨の管理限界値mg/ml以下であり、良好と判断します。光学顕微鏡写真供試油を濾過したフィルタ表面上の夾雑物を光学顕微鏡で観察した結果、金属片、鉄錆、砂等が観察されました。は良好と判断します。粘度新油に対する粘度変化率は-.％でした。これは、当社推奨の管理限界値である±％以内であり、良好と判断します。水分は、ppmと当社推奨の管理限界値の以下であり、良好と判断します。酸価は、.mgKOH/gと新油値.mgKOH/gに比較して高いものの、IRで油劣化の兆候を示すカルボン酸の吸収ピークが確認されていないことから、良好と判断します。IRIRチャートの結果、新油と使用油のスペクトルパターンはほぼ一致し、また、油劣化の兆候を示すカルボン酸の吸収ピークが確認されていないことから、良好と判断します。
報告№109-09136 報告№111-00463 | 分析№109-001160 分析№111-002154 | 111-002154 | 軸受は継続使用可能な状態にあると判断します。但し、今後も摩耗の進行を傾向監視するため、以下の対策を推奨します。定期的な分析切削摩耗や疲労摩耗の進行を監視するため、定期的に分析を実施し、摩耗の進行状況を確認することを推奨します。フェログラフィー異常摩耗の早期発見パラメータとして摩耗粒子を定量化して評価するフェログラフィーのIs値は、前回のの乗から変化はなく、潤滑状態が安定していることを示していました。摩耗粒子の形態で比較的多く観察された粒子は、異物の噛み込みにより発生する切削粒子金属潤滑部が局部的に油膜切れを起して発生する銅系シビア粒子繰返し応力を受けて発生する疲労摩耗粒子でした。これらの摩耗粒子が観察された場合、潤滑部で発生している摩耗形態は、正常なマイルド摩耗潤滑状態がやや厳しい凝着摩耗疲労による疲労摩耗であることが分かります。摩耗形態の中でも切削摩耗は摩耗進行速度が速く、転がり軸受でこの摩耗形態が発生した場合には寿命が分の程度に低下することも知られており、切削摩耗により生じた軌道面の損傷が起点となって転がり軸受の寿命となるフレーキングに進展することから傾向監視による経過監視が必要です。銅を使用した箇所は、転がり軸受の型番から保持器であることがわかります。今後保持器の摩耗が進行することで転動体とのギャップが大きくなると共に振動が増大し、摩耗の進行につながることが懸念されます。Iカップリング発光分光分析供試の潤滑油を分析した結果、検出された金属元素は、SOAPの結果表に示すように、鉄、銅、アンチモン、錫、リン、亜鉛、カルシウム、バリウム、アルミニウム、ケイ素、ナトリウムでした。検出されたこれらの金属元素から発生箇所を推定すると鉄、銅、アンチモン、錫、亜鉛・軸受等リン・オイル添加剤カルシウム、バリウム、アルミニウム、ケイ素、ナトリウム・外部混入異物であると思われます。このうち、機械部品が摩耗したと思われる元素はのグループです。前回に比較して計数汚染度はNAS級以上から等級に変化はないものの、当社推奨の管理限界値を超えていました。D－SOAPで油の添加剤成分であるリンが検出され、フィルタ表面の異物観察で表面が茶褐色で鉄錆、砂等が観察されたことから、汚染度が高い要因は、摩耗とスラッジ、そして外部混入異物の影響と思われます。分析結果計数汚染度は当社推奨の管理限界値を超えていました。計数汚染度計数汚染度はNAS級以上と当社推奨の管理限界値のNAS級を超えていました。重量汚染度はmg/mlでした。機器の潤滑状態摩耗粒子の形態観察の結果、異物の噛み込みにより発生する切削粒子、金属潤滑部が局部的に油膜切れを起して発生する銅系シビア粒子、繰返し応力を受けて発生する疲労摩耗粒子が比較的多く観察されました。SOAPSOAPの結果、摩耗により発生する銅が検出されました。D－SOAPD－SOAPの結果、摩耗により発生する鉄および銅が検出されました。フェログラフィー異常摩耗の早期発見パラメータであるフェログラフィーのIs値がの乗とやや高く、摩耗粒子の形態観察の結果、異物の噛み込みにより発生する切削粒子、金属潤滑部が局部的に油膜切れを起して発生する銅系シビア粒子、繰返し応力を受けて発生する疲労摩耗粒子が比較的多く観察されました。
報告№107-0366 報告№111-00429 | 分析№107-01900 分析№111-002010 | 111-002010 | 濾過前の試料油を分析した結果、前回同様にD－SOAPで油の添加剤成分であるバリウムがppm検出されました。摩耗粒子の形態観察およびフィルタ表面の異物観察で、外部から混入したと思われる鉄錆、砂等が比較的多く観察されました。・汚染度の増加摩耗粒子の形態観察およびフィルタ表面の異物観察で鉄錆、砂等が観察されたため、汚染度が増加した要因は、摩耗による粒子の増加ではなく、外部混入異物の影響と思われます。・スラッジの発生D－SOAPでバリウムが検出されたことから、油の添加剤成分の析出によるスラッジが発生しているものと思われます。スラッジの影響により油膜形成に影響と及ぼす場合もあります。これらの障害発生に対する弊害を勘案の上、可能であれば濾過を推奨します。
報告№109-09094 報告№109-09094 | 分析№109-000913 分析№109-000913 | 109-000913_100127 | 分析評価者：佐々木義憲保有資格：ICMLMLAⅠ設備保全技能士級ISO-準拠機械状態監視診断技術者カテゴリーⅠ分析の結果、全てのデータが良好である事から、この油は継続使用可能と判断します。≪状態監視とパラメータ≫分析の目的および各分析のパラメータは以下の通りです。特性低下目的：油の分析結果から、や劣化傾向ならびに添加剤の消耗程度、残存寿命などを確認する。粘度JISK全酸価JISK赤外線吸収スペクトルJISK酸化安定度試験JISK汚染目的：油の分析結果から、砂塵あるいは水・異種油などによるや、異物混入の有無を確認する。水分JISK計数汚染度JISB重量汚染度JISB光学顕微鏡観察摩耗目的：油中の摩耗粒子を分析する事により、回転・摺動部の潤滑状態、摩耗劣化の程度、余寿命などを解析する。摩耗診断電子顕微鏡観察JISKX線マイクロアナリシス油中金属濃度）JISK≪分析結果≫特性低下粘度：良好粘度値mm/sの新油値mm/sに対する変化率は+.％であり、当社推奨の管理限界値±％以内に留まっています。全酸価：良好全酸価.mgKOH/gは新油値の.mgKOH/gに比較し高くはあるものの、有機物・有機化合物試験の結果で油劣化の兆候を示すカルボン酸の吸収が見られないことから問題は無いと判断します。赤外線吸収スペクトル：良好酸化安定度試験：良好酸化安定度試験の結果、数値minは当社推奨の管理限界値min以内に留まっており、現時点での使用は可能と判断します。汚染水分：良好水分値.は当社推奨の管理限界値以内に留まっています。計数汚染度：今回は実施していません。重量汚染度：今回は実施していません。光学顕微鏡観察：今回は実施していません。摩耗摩耗診断電子顕微鏡観察・X線マイクロアナリシス：今回は実施していません。油中金属濃度：今回は実施していません。
報告№113-00165 | 分析№113-000594 | 113000594 | 油の劣化は確認されず、汚染度も良好な範囲にあることから、継続使用可能な状態にあると判断します。計数汚染度は、前回に比較してNAS級からNAS級にランク上昇しているものの、当社推奨の管理限界値以下であり、良好でした。粘度粘度は、mm/sと新油値mm/sに比較して、粘度変化率は.％で、当社推奨の管理限界値である±％以内であり、また、前回に比較して大きな変化はなく、良好と判断します。水分は、ppmと前回に比較して増加しているものの、当社推奨の管理限界値以下であり、良好と判断します。酸価は、.mgKOH/gと新油値.mgKOH/gに比較して変化はなく、前回に比較して低下していることから、酸化劣化していないと判断します。色相は、Lと前回のLに比較して低下していました。
報告№109-09250 報告№109-09250 | 分析№109-001873 分析№109-001873 | 109-001873 | 結論汚染度はやや高いものの、特性低下に係るパラメータは全て良好の範囲にあることから、潤滑油は継続使用可能と判断します。減速機は、摩耗は発生しているものの、比較的摩耗の進行速度が遅いマイルド摩耗が支配的ですので、継続使用可能と判断します。今後は定期的に分析を実施し、油劣化および摩耗の進行状況を確認することを推奨します。尚、可能であれば濾過または更油により汚染度を改善することを推奨します。特性低下特性低下に係るパラメータの分析結果は良好と判断します。粘度粘度は.mm/sと新油値.mm/sに対する粘度変化率は-％で、当社推奨の管理限界値である±％以内にあり、良好と判断します。全酸価添加タービン油については、当社では管理限界値を設定しておらず、新油分析値との比較及び他の分析項目の結果より全酸価の状態判断を行います。その結果、全酸価はmgKOH/gと新油値mgKOH/g以内にあることから、良好と判断します。酸化安定度酸化安定度はminであり、当社推奨の管理限界値のmin以上であることから、良好と判断します。有機物・有機化合物有機物・有機化合物は、IRチャートによる新油分析値との比較の結果、cm-付近に劣化の兆候を示すカルボン酸の吸収が確認されていないことから、良好と判断します。色相はLであり、新油値のLに比較して大きな変化がないことから、良好と判断します。汚染に係るパラメータの分析結果は、汚染粒子数は当社推奨の管理限界値に到達していました。水分はppmであり、当社推奨の管理限界値の以下であることから、良好と判断します。汚染粒子数はNAS級であり、当社推奨の管理限界値のNAS級に到達していました。汚染度物重量はmg/mlでした。摩耗フェログラフィーによる摩耗粒子の観察の結果、μm以下の鉄系摩耗粒子、異物の噛み込みなどで発生する切削粒子、疲労摩耗粒子、局部的に高圧・高温となる場合に発生するフリクションポリマが観察されました。異常摩耗の早期発見パラメータであるフェログラフィーのIs値がの乗と良好の範囲にあるものの、摩耗粒子の形態観察の結果、μm以下の鉄系摩耗粒子、異物の噛み込みなどで発生する切削粒子、疲労摩耗粒子、局部的に高圧・高温となる場合に発生するフリクションポリマが観察されました。金属濃度SOAP法により金属濃度を測定した結果、潤滑箇所で発生する金属接触によって検出される鉄がppm、鉛がppm、油の添加剤成分であるリンがppm、外部から混入したと思われるカルシウムがppm、アルミニウムがppm、ケイ素がppm検出されました。金属濃度酸溶解法により金属濃度を測定した結果、潤滑箇所で発生する金属接触によって検出される鉄がppm、鉛が、銅が、油の添加剤成分であるリンが、外部から混入したと思われる亜鉛が、カルシウムが、バリウムが、アルミニウムが検出されました。
報告№109-09249 報告№112-00274 | 分析№109-001747 分析№112-001104 | 112-001104_date121024 | 潤滑油および軸受は継続使用可能な状態にあると判断します。但し、今後も摩耗の進行を傾向監視するため、以下の対策を推奨します。油槽内の清掃および更油潤滑油が汚染されていることから、油槽内は汚染されていると思われます。更油をする際には、油槽内を清掃し、更油する新油もNAS級程度の清浄な潤滑油を更油することを推奨します。定期的な分析凝着摩耗の進行を監視するため、定期的に分析を実施し、分析データによる摩耗の進行状況を確認することを推奨します。軸受メタルの情報提供本設備がすべり軸受である場合、今後軸受メタルの摩耗が進行すると、摩耗程度を評価する必要がありますので、次回分析時には、メタルサイズ、回転数、直近のメタル交換からの運転時間をお知らせください。はフェログラフィーおよびSOAP／D-SOAPの結果から総合的に判断した結果、やや厳しい状態にあると考えられます。フェログラフィー【定量分析：Is値】Is値は異常摩耗の早期発見パラメータのつで、摩耗粒子を定量化するために用います。今回のIs値はの乗とやや高い値でした。フェログラフィー【定性分析：摩耗粒子および摩耗形態観察】分析結果から比較的多く観察された粒子は、以下の通りでした。正常な摩耗粒子・潤滑状態が正常なマイルド摩耗により発生。黒錆・潤滑状態がやや厳しい凝着摩耗により発生。金属接触が厳しく、且つ、高い摩擦熱が発生していると考えられます。Iカップリング発光分光分析【SOAP／D-SOAP】検出された金属元素から発生箇所を推定すると、以下の通りでした。鉄、鉛、アンチモン、錫・軸受等カルシウム、バリウム、ケイ素、ナトリウム・外部混入異物水分は良好でした。汚染粒子数・汚染度物重量汚染粒子数はNAS級とやや高く、汚染度物重量はmg/mlと当社推奨の管理限界値に到達していました。フィルタ表面の異物観察で金属片、鉄錆、砂等が観察されたことから、汚染度が高い要因は、摩耗と外部混入異物の影響と思われます。．粘度、全酸価、酸化安定度、有機物・有機化合物の各データは良好でした。分析結果特性低下特性低下に係るパラメータの分析結果は良好と判断します。粘度粘度はmm/sと新油値mm/sに対する粘度変化率は-％で、当社推奨の管理限界値である±％以内にあり、良好と判断します。全酸価添加油の全酸価は、油メーカによって初期値が違うため統一した管理基準を設定するのが困難であることから、当社では管理限界値を設定しておらず、新油分析値との比較及び他の分析項目の結果より全酸価の状態判断を行います。その結果、全酸価は.mgKOH/gと新油値.mgKOH/g以下にあることから、良好と判断します。酸化安定度酸化安定度はminであり、当社推奨の管理限界値のmin以上であることから良好と判断します。有機物・有機化合物有機物・有機化合物は、IRチャートによる新油分析値との比較の結果、cm-付近に劣化の兆候を示すカルボン酸の吸収が確認されていないことから、良好と判断します。色相はLでした。汚染に係るパラメータの分析結果は、汚染粒子数はやや高く、汚染度物重量は当社推奨の管理限界値に到達していました。水分はppmであり、当社推奨の管理限界値の以下であることから良好と判断します。汚染粒子数はNAS級であり、当社推奨の管理限界値のNAS級以下であるものの、やや高い値でした。汚染度物重量はmg/mlであり、当社推奨の管理限界値のmg/mlに到達していました。摩耗フェログラフィーによる摩耗粒子の観察の結果、潤滑状態が正常な場合に発生する摩耗粒子、金属潤滑部が局部的に油膜切れを起して発生するシビア粒子、金属接触が厳しく、且つ、摩擦熱が高い場合に発生する黒錆が比較的多く観察されました。異常摩耗の早期発見パラメータであるフェログラフィーのIs値がの乗とやや高く、摩耗粒子の形態観察の結果、潤滑状態が正常な場合に発生する摩耗粒子、金属潤滑部が局部的に油膜切れを起して発生するシビア粒子、金属接触が厳しく、且つ、摩擦熱が高い場合に発生する黒錆が比較的多く観察されました。金属濃度SOAP法により金属濃度を測定した結果、潤滑箇所で発生する金属接触よって検出される錫がppm、外部から混入したと思われるバリウムがppm、ケイ素がppm検出されました。金属濃度D-SOAP法により金属濃度を測定した結果、潤滑箇所で発生する金属接触によって検出される鉄が、鉛が、アンチモンが、錫が、外部から混入したと思われるカルシウムが、バリウムが、ナトリウムが検出されました。
報告№109-09136 報告№112-00522 | 分析№109-001160 分析№112-002147 | 112-002147 | 軸受は継続使用可能な状態にあると判断します。はフェログラフィーおよびSOAP/D-SOAPの結果から総合的に判断した結果、正常な状態にあると考えられます。フェログラフィー【定量分析：Is値】Is値は異常摩耗の早期発見パラメータのつで、摩耗粒子を定量化するために用います。前回に比較してIs値はのマイナス乗から変化はなく、低い値でした。フェログラフィー【定性分析：摩耗粒子および摩耗形態観察】分析結果から比較的多く観察された粒子は、以下の通りでした。正常な摩耗粒子・潤滑状態が正常なマイルド摩耗により発生。Iカップリング発光分光分析【SOAP/D-SOAP】検出された金属元素から発生箇所を推定すると、以下の通りでした。リン・添加剤カルシウム、ナトリウム・外部混入異物計数汚染度は、前回に比較してNAS級からNAS級にランク低下し、重量汚染度は、.mg/mlから.mg/mlに減少し、共に良好でした。分析結果は良好と判断します。計数汚染度計数汚染度はNAS級と当社推奨の管理限界値のNAS級以下にあり、良好と判断します。重量汚染度は.mg/mlと当社推奨の管理限界値のmg/ml以下にあり、良好と判断します。は正常と判断します。SOAPSOAPの結果、油の添加剤成分であるリンが検出されました。摩耗により発生する鉄が検出されていないことから、良好と判断します。D-SOAPD-SOAPの結果、摩耗により発生する鉄が検出されていないことから、良好と判断します。フェログラフィー異常摩耗の早期発見パラメータであるフェログラフィーのIs値がのマイナス乗と良好の範囲にあり、摩耗状態は正常と判断します。
報告№109-09136 報告№112-00360 | 分析№109-001160 分析№112-001424 | 112-001424 | 減速機は継続使用可能な状態にあると判断します。但し、今後も摩耗の進行を傾向監視するため、以下の対策を推奨します。定期的な分析疲労摩耗の進行を監視するため、定期的に分析を実施し、分析データによる摩耗の進行状況を確認することを推奨します。はフェログラフィーおよびSOAP／D-SOAPの結果から総合的に判断した結果、やや厳しい状態にあると考えられます。フェログラフィー【定量分析：Is値】Is値は異常摩耗の早期発見パラメータのつで、摩耗粒子を定量化するために用います。前回に比較してのIs値はの乗から変化はなく、低い値でした。フェログラフィー【定性分析：摩耗粒子および摩耗形態観察】分析結果から比較的多く観察された粒子は、以下の通りでした。正常な摩耗粒子・潤滑状態が正常なマイルド摩耗により発生。疲労摩耗粒子・繰返し応力を受けて発生。Iカップリング発光分光分析【SOAP／D-SOAP】検出された金属元素から発生箇所を推定すると、以下の通りでした。鉄・ギヤ、軸受等リン・添加剤カルシウム、アルミニウム、ナトリウム・外部混入異物前回に比較して計数汚染度はNAS級からNAS級にランク低下し、良好でした。分析結果は良好と判断します。計数汚染度計数汚染度はNAS級と当社推奨の管理限界値のNAS級以下にあり、良好と判断します。重量汚染度はmg/mlでした。摩耗粒子の形態観察の結果、潤滑状態が正常な場合に発生する摩耗粒子、繰返し応力を受けて発生する疲労摩耗粒子が比較的多く観察されました。SOAPSOAPの結果、摩耗により発生する鉄が検出されていないことから、良好と判断します。D-SOAPD-SOAPの結果、摩耗により発生する鉄が検出されました。フェログラフィー異常摩耗の早期発見パラメータであるフェログラフィーのIs値がの乗と良好の範囲にあるものの、摩耗粒子の形態観察の結果、潤滑状態が正常な場合に発生する摩耗粒子、繰返し応力を受けて発生する疲労摩耗粒子が比較的多く観察されました。
報告№109-09136 報告№113-00211 | 分析№109-001160 分析№113-000803 | 113-000803 | 潤滑油の劣化はないものの、油中の汚染度が高い値でした。採油条件の影響で値が高くなっていると考えられますが、異物の影響で将来的に摩耗が進行する懸念がありますので、に示す対策を推奨します。軸受は継続使用可能な状態にあると判断します。但し、観察された摩耗粒子には局部的な油膜破断により発生する黒色スラッジが比較的多く認められていることから、更油しただけでは油膜破断の要因が残ります。そのため、定期的な分析により今後の摩耗進行の有無を確認することを推奨します。更油油中の汚染度が高いことから、摩耗粒子や異物等が軸受軌道面に噛み込むことによる摩耗の進行が懸念されるため、更油を推奨します。また、油槽内には汚染物が残留している可能性があるため、油槽内を清掃し、更油する新油もNAS級程度の清浄な潤滑油を更油することを推奨します。定期的な分析摩耗粒子の形態観察で、凝着摩耗、切削摩耗、疲労摩耗が観察されたことから、今後の摩耗進行を監視するため、定期的に分析を実施することを推奨します。シリコン系のグリースや添加剤の確認シリコン系の添加剤やグリースを使用している箇所があるかについてご確認下さい。最適な採油方法本試料油は、機器停止中に軸受箱排油口から採油されているため、分析データが高濃度に出ていると推定されます。正確なデータによる診断を行うためにも、今後の採油は、極力運転中もしくは停止直後の油槽中層部から実施されることを推奨します。はフェログラフィーおよびSOAP／D-SOAPの結果から総合的に判断した結果、継続使用は可能ですが、今後の機器の機能を確認するためにも傾向管理が有用と考えます。フェログラフィー【定量分析：Is値】Is値は異常摩耗の早期発見パラメータのつで、摩耗程度を定量化するために用います。今回のIs値はの乗と、高い値でした。フェログラフィー【定性分析：摩耗粒子および摩耗形態観察】分析結果から観察された代表的な粒子は、以下の通りでした。切削粒子・異物や金属表面の微小突起による切削摩耗により発生。疲労摩耗粒子・繰返し応力を受けて発生。黒錆・潤滑状態がやや厳しい凝着摩耗により発生。金属接触が厳しく、且つ、高い摩擦熱が発生していると考えられます。観察された摩耗粒子の中でも切削粒子、黒錆は、将来的な摩耗の進行に繋がる可能性を示唆しているため、傾向監視が必要と思われます。摩耗形態の中でも切削摩耗は摩耗進行速度が速く、転がり軸受でこの摩耗形態が発生した場合には寿命が分の程度に低下することも知られており、切削摩耗により生じた軌道面の損傷が起点となって転がり軸受の寿命となるフレーキングに進展することから傾向監視による経過監視が必要です。切削摩耗の発生原因となる混入異物が残留している場合、この異物により切削摩耗が継続して発生する可能性があります。黒錆は油膜が破断して潤滑状態が厳しい場合に発生する凝着摩耗に分類されます。この摩耗粒子は、軸受軌道面で凝着、破断を繰り返し、この過程で生じる移着粒子が成長して摩耗粒子となります。そのため、軸受軌道面では局部的に油膜切れが発生していることを示しています。この状態が継続した場合、摩耗粒子のサイズは徐々に大型化していき、設備の損傷に至る場合がありますので、傾向監視が必要です。Iカップリング発光分光分析【SOAP／D-SOAP】検出された金属元素から発生箇所を推定すると、以下の通りでした。鉄、銅、クロム、亜鉛・軸受等カルシウム、バリウム、アルミニウム、ケイ素、ナトリウム、マグネシウム・外部混入異物ケイ素の検出ケイ素がppm検出されました。一般に、潤滑油中からケイ素が検出された場合の原因として、油の消泡剤として使用されるシリコン系の添加剤が検出されるフェログラフィーおよびフィルタ表面の異物観察で砂が多く観察され、これが検出されるシリコングリースをシール部に塗布している場合、このシリコングリースが潤滑油に混入して検出されるなどが挙げられますが、今回検出が比較的高濃度であることからの可能性が考えられます。については、分析結果では確認することが出来ませんので、これに関する情報があれば提供をお願いします。計数汚染度はNAS級以上と当社推奨の管理限界値を超えていました。フィルタ表面の異物観察で金属片、鉄錆、砂等が観察されたことから、汚染度が高い要因は、摩耗と外部混入異物の影響と思われます。粘度、水分、全酸価、IR、RBOTの各データは、良好でした。尚、別紙RBOTの減少傾向から油の余寿命を求めた結果、本試料油は直近の更油から起算して年月まで使用可能であることが分かります。
報告№109-09136 報告№109-09364 | 分析№109-001160 分析№109-002481 | 109-002481 | 軸受の潤滑状態および定期試験を実施し、前回データと照合した結果、油中摩耗粒子の僅かな増加が確認されました。油中の粒子濃度は、油膜破断による発生や、油槽内などでの沈降が均衡したところで一定、いわゆる平衡状態になります。このバランスが崩れると増加する場合と減少する場合とに分かれます。増加した場合は、発生と減少の均衡が崩れ、摩耗の発生や外部混入が始まったことを示し、またこれとは反対に、減少した場合は発生量が減少しているか、或いは、減少量が大きくなっていることを示し、特に減少は、汚染状態や潤滑状態が良好であることを示唆しています。本軸受の場合、油中粒子の増加が確認されています。摩耗粒子の形態観察でが～μmサイズの鉄系摩耗粒子が観察されたことから、摩耗によるものと考えられます。但し、計数汚染度がNAS級と清浄であり、且つ、異常摩耗の早期発見パラメータであるフェログラフィーのIs値がのマイナス乗と良好の範囲にあることから、継続使用は可能と判断します。これらのことは、前回に比較して、計数汚染度はランク増加したものの良好の範囲にあり、SOAP／D-SOAPの鉄および錫濃度に変化がないこと異常摩耗の早期発見パラメータであるフェログラフィーのIs値がのマイナス乗と良好の範囲にあること以上のことから判断しています。潤滑油の基本特性潤滑油の基本特性は、良好の範囲にあることから、本試料油は継続使用可能と判断します。
報告№111-00058 報告№111-00058 | 分析№111-000358 分析№111-000358 | 111-000358 | ちょう度値はと新グリース値に比較して上昇し、当社推奨の管理上限値を超えていることから、軟化していることが分かりました。軟化したグリースを使用した場合、グリースの漏洩や軸受等で油膜切れが発生することが懸念されます。グリースが軟化していたため、グリースを交換されることを推奨します。≪状態監視とパラメータ≫分析の目的および各分析のパラメータは以下の通りです。特性低下目的：グリースの分析結果から、グリースの物理的性状や劣化傾向などを確認する。全酸価JISK赤外線吸収スペクトルJISKちょう度JISK滴点JISK摩耗目的：グリース中の摩耗粒子を分析する事により、回転・摺動部の潤滑状態、摩耗劣化の程度、余寿命などを解析する。摩耗診断電子顕微鏡観察JISKX線マイクロアナリシス油中金属濃度JISK≪分析結果≫特性低下全酸価：良好全酸価.mgKOH/gは新油値の.mgKOH/gに比較し高くはあるものの、有機物・有機化合物試験の結果で油劣化の兆候を示すカルボン酸の吸収が見られないことから問題は無いと判断します。赤外線吸収スペクトル：良好ちょう度：要処置ちょう度値はと当社推奨の管理上限値であるを超えていました。滴点：良好滴点はと新油値のに比較し低いものの、有機物・有機化合物試験の結果で油劣化の兆候を示すカルボン酸の吸収が見られないことから、問題は無いと判断します。摩耗摩耗診断電子顕微鏡観察・X線マイクロアナリシス：今回は実施していません。油中金属濃度：今回は実施していません。
報告№107-6588 報告№107-4553 | 分析№107-02904 分析№107-02744 | 107-02744 | トライボ診断の結果、潤滑油の基本特性、摩耗、汚染について以下のことが分りました。基本特性油の基本特性としての粘度、全酸価は新油データを基準として評価しますが、今回は油名が不明であったため、比較評価は出来ませんでした。正確な評価には、新油値、或いは新油の提供が必要です。但し、IRの結果から、油劣化の兆候を示すカルボン酸の吸収が確認されていないことから、劣化はなく継続使用は可能であると判断します。摩耗状態油中摩耗粒子の観察結果から、ギヤ歯面の潤滑はマイルドな状態にあるものの、SOAPで分析した結果、油中の鉄濃度が高いことが確認出来ました。また、弊社では潤滑状態の過酷度を知るパラメータとして、摩耗粒子の測定定結果を定量化したIs値を適用しています。今回、このパラメータによる評価をした結果、本試料の潤滑状態は流体潤滑から混合潤滑領域の中期的段階にあることが分かり、摩耗が更に進行する可能性があることが分りました。汚染状態ギヤオイルとしての汚染度は、高い値でした。汚染度が高い要因は、SOAPで鉄、カルシウムが比較的多く検出されたことから、ギヤ歯面の摩耗や油の添加剤成分の析出によるものと思われます。総合判断油劣化はなく、汚染度が高いものの、油は継続使用が可能です。機器は、ギヤの種類が不明ですが、今回の汚染度では、油中汚染物がギヤ歯面に噛み込み摩耗が進行しやすく、その場合、ギヤ歯面のバックラッシが増大して噛み合い時に衝撃振動や騒音が大きくなる懸念があるため、摩耗進行に注意が必要です。採油後の再分析の採油周期は、油量、ポンプと出油量、ラインフィルタの精度により計算出来るため、これら情報の提供により計算しますので、計算が必要な場合は弊社営業担当者に連絡をお願いします。
報告№109-09136 報告№111-00455 | 分析№109-001160 分析№111-002101 | 111-002101 | 潤滑油および減速機は継続使用可能な状態にあると判断します。但し、今後も摩耗の進行を傾向監視するため、以下の対策を推奨します。更油水分の影響により金属表面で腐食摩耗が発生し、発生した鉄錆等の粒子が潤滑部に噛み込み摩耗が進行することがありますので、更油を推奨します。定期的な分析凝着摩耗の進行を監視するため、定期的に分析を実施し、摩耗の進行状況を確認することを推奨します。フェログラフィー異常摩耗の早期発見パラメータとして摩耗粒子を定量化して評価するフェログラフィーのIs値は、潤滑状態が正常なの乗でした。摩耗粒子の形態で比較的多く観察された粒子は、潤滑状態が正常な場合に発生する摩耗粒子金属潤滑部が局部的に油膜切れを起して発生するシビア粒子でした。これらの摩耗粒子が観察された場合、潤滑部で発生している摩耗形態は、正常なマイルド摩耗潤滑状態がやや厳しい凝着摩耗であることが分かります。電子顕微鏡・X線マイクロアナリシス観察された粒子をSEM・XMAで詳細に分析した結果、粒子には鉄、マンガンが比較的多く含まれており、成分割合から粒子は主にギヤ歯面から発生していると推定できました。Iカップリング発光分光分析供試の潤滑油を分析した結果、検出された金属元素は、SOAP-Tの結果表に示すように、鉄、鉛、銅、ニッケル、錫、リン、亜鉛、カルシウム、バリウム、ケイ素、ナトリウム、マグネシウム、ホウ素でした。検出されたこれらの金属元素から発生箇所を推定すると鉄、鉛、銅、ニッケル・ギヤ・軸受等リン、亜鉛、カルシウム、マグネシウム、ホウ素・オイル添加剤バリウム、ケイ素、ナトリウム・外部混入異物であると思われます。このうち、機械部品が摩耗したと思われる元素はのグループです。バックラッシご提供いただいた減速機に関する情報から遊星歯車機構であることが分かりました。遊星歯車は、別紙遊星歯車機構の構造例に示す通り、太陽歯車、内歯車、そして遊星歯車から構成されています。遊星歯車の数は、～個程度が一般的です。仮に個とした場合、遊星歯車と内歯車、遊星歯車と太陽歯車の接触点は合計で箇所となります。今回の情報から、遊星歯車の数が不明でしたので遊星歯車の数をと仮定し、この部分のバックラッシを求めました。その結果、接触点箇所で平均的に摩耗が発生していたと仮定した場合、バックラッシの増加量は分解点検から時間で.μmと推定されました。また、最も厳しい状態である摩耗が接触点点に集中していたと仮定した場合は、.μmと推定されました。バックラッシ増加分の上限値は、メーカにより差異はあるものの、当社の推奨するバックラッシは、一般に推奨されるμmを管理目安にしています。この値に比較して十分に小さい値です。計数汚染度は良好でした。水分はppmと当社推奨の管理限界値を超えていました。今後、水分の影響で減速機内部に錆が発生し、その影響で摩耗が発生する懸念があります。
報告№109-09094 報告№112-00124 | 分析№109-000872 分析№112-000443 | 112-000443_date121122 | 潤滑油は継続使用可能な状態にあると判断します。は良好でした。尚、RBOTがminと管理基本値の.minに比較して.min減少していました。このまま継続使用した場合、この減少傾向から限界値に到達するのは、別紙図RBOTの減少傾向に示すように年月と推定されました。残りの継続使用期間は、約年ヶ月であると予測されます。≪状態監視とパラメータ≫分析の目的および各分析のパラメータは以下の通りです。特性低下目的：油の分析結果から、や劣化傾向ならびに添加剤の消耗程度、残存寿命などを確認する。粘度JISK酸価JISK赤外線吸収スペクトルJISK酸化安定度試験JISK汚染目的：油の分析結果から、砂塵あるいは水・異種油などによるや、異物混入の有無を確認する。水分JISK計数汚染度JISB重量汚染度JISB光学顕微鏡観察摩耗目的：油中の摩耗粒子を分析する事により、回転・摺動部の潤滑状態、摩耗劣化の程度、余寿命などを解析する。摩耗診断電子顕微鏡観察JISKX線マイクロアナリシス油中金属濃度JISK≪分析結果≫特性低下粘度：良好粘度値mm/sの管理基本値mm/sに対する変化率は+.％であり、○○管理限界値±％以内に留まっています。酸価：良好酸価.mgKOH/gは管理基本値の.mgKOH/g以内にあることから、問題は無いと判断します。赤外線吸収スペクトル：良好酸化安定度試験：良好酸化安定度試験の結果、数値minは○○管理限界値min以上に留まっており、現時点での使用は可能と判断します。汚染水分：良好水分値ppmは○○管理限界値以内に留まっています。計数汚染度：今回は実施していません。重量汚染度：今回は実施していません。光学顕微鏡観察：今回は実施していません。摩耗摩耗診断電子顕微鏡観察・X線マイクロアナリシス：今回は実施していません。油中金属濃度：今回は実施していません。
報告№106-0025 報告№106-0130 | 分析№106-00118 分析№106-00870 | 106-00870 | 分析の結果、前回に比較して計数汚染度がNAS級からNAS級にランク上昇し、当社推奨の管理限界値に到達していました。摩耗粒子形態観察及び試料油を濾過したフィルタ上に白色の金属粒子が多く観察されたことから、汚染度が高い原因は、これらの金属粒子によるものと考えられます。今後、この金属粒子が軸受摺動面に噛み込み摩耗が進行することが懸念されるため、ヶ月後に再度分析を実施、汚染度及び摩耗の進行状況を確認されることを推奨します。これらのことは、前回に比較して計数汚染度がランク上昇し、NAS級と当社推奨の管理限界値に到達したこと異常摩耗の早期発見パラメータであるフェログラフィーのIs値が.と良好の範囲にあるものの、摩耗粒子形態観察の結果、μmサイズの白色の金属粒子が観察されたことフィルタ上でも、白色金属片が多く観察されたこと以上のことから判断しました。尚、採油時の機器の運転状態により、計数汚染度に差異が確認されています。今後の採油は、毎回機器運転中の採油に実施されることを併せて推奨します。
報告№108-0130 報告№108-0130 | 分析№108-00756 分析№108-00756 | 108-00756 | 分析の結果、全てのデータが良好であることから、軸受の潤滑状態は正常と判断します。は良好と判断します。計数汚染度は良好と判断します。計数汚染度はNAS級と当社推奨の管理限界値のNAS級以内であり、良好と判断します。重量汚染度は良好と判断します。重量汚染度は.mg/mlと当社推奨の管理限界値のmg/ml以内であり、良好と判断します。機器の潤滑状態機器の潤滑状態は正常と判断します。SOAPは良好です。SOAPの結果、摩耗により発生する鉄が検出されていないことから、良好と判断します。D－SOAPは良好です。D－SOAPの結果、摩耗により発生する鉄が検出されていないことから、良好と判断します。フェログラフィーの結果は良好です。異常摩耗の早期発見パラメータであるフェログラフィーのIs値がのマイナス乗と良好の範囲にあることから、潤滑状態は正常と判断します。
報告№103-0283 | 分析№103-02722 | 103-02722 | トライボ診断により、機器軸受の潤滑状態、潤滑油の劣化状態を診断することを目的としました。分析の結果、わずかにメタルの摩耗の進行が確認されました。前回採油と今回採油の分析データから求めたメタルの摩耗速度は下式に示す通りです。 ・ここで :平均的な摩耗深さ :運転時間現時点における平均的な摩耗深さを今回の分析結果から計算すると、その摩耗深さは、軸受表面から.μmに到達していることが推定されます。軸受の初期表面粗さを、軸受仕上げで用いられるsであるとし、式の摩耗速度で摩耗が進行した場合、軸受表面は約時間で鏡面になると推定されました。但し、観察された摩耗粒子には、異物の噛み込みで発生する切削摩耗が観られていることから、この影響で摩耗速度が上昇する場合があります。ヶ月に度トライボ診断を実施し、摩耗の進行速度を監視することを推奨します。これらのことは、D-SOAPの錫濃度および鉄濃度が上昇していたことフェログラフィーの結果、異物の噛み込みにより発生した切削粒子がみられたこと以上のことから判断しました。
報告№109-09136 報告№112-00377 | 分析№109-001160 分析№112-001564 | 112-001564 | 濾過前の試料油を分析した結果、摩耗粒子の形態観察で前回に比較して金属接触が厳しい場合に発生するシビア粒子が比較的多く観察されました。主にサーボシリンダ内壁やポンプ内部で摩耗が発生している可能性が考えられます。現在のところ、NAS級と非常に良好の範囲にあり、D-SOAPの鉄濃度にも変化はなく、直ちに異常ではありません。しかし、発生している摩耗形態は凝着摩耗であり、異常を示す摩耗形態であることから、今後さらに摩耗が進行することが懸念されます。これらの障害発生に対する弊害を勘案の上、念のため、ヶ月後に再分析を実施し、汚染度および摩耗の進行状況を確認されることを推奨します。
報告№109-09136 報告№111-00112 | 分析№109-001160 分析№111-000589 | 111-000589 | 軸受は継続使用可能な状態にあると判断します。機器の磨耗状態前回に比較してSOAP／D－SOAPの結果で、鉄濃度に大きな変化はなく、異常摩耗の早期発見パラメータであるフェログラフィーのIs値がのマイナス乗と良好でした。前回に比較して計数汚染度はNAS級からNAS級にランク減少し、良好でした。分析結果は良好と判断します。計数汚染度計数汚染度はNAS級と当社推奨の管理限界値のNAS級以内にあり、良好と判断します。重量汚染度はmg/mlでした。機器の潤滑状態機器の潤滑状態は正常と判断します。SOAPSOAPの結果、油の添加剤成分であるリンが検出されました。摩耗により発生する鉄は検出されていないことから、良好と判断します。D－SOAPD－SOAPの結果、摩耗により発生する鉄が若干検出されました。フェログラフィー異常摩耗の早期発見パラメータであるフェログラフィーのIs値がのマイナス乗と良好の範囲にあり、潤滑状態は正常と判断します。
報告№107-0085 報告№107-0085 | 分析№107-00383 分析№107-00383 | 107-00383 | 分析の結果、摩耗の安定が確認され、潤滑油も継続使用可能と判断します。これらのことは、前回に比較して、計数汚染度は等級に変化がないことSOAP／D-SOAPの鉄及び錫濃度に変化がないこと異常摩耗の早期発見パラメータであるフェログラフィーのIs値がと良好の範囲にあること以上のことから判断しました。は良好と判断します。計数汚染度は良好と判断します。計数汚染度はNAS級と当社推奨の管理限界値のNAS級以内にあり良好と判断します。重量汚染度は良好と判断します。重量汚染度は.mg/mlと当社推奨の管理限界値のmg/ml以内にあり良好と判断します。機器の潤滑状態機器の潤滑状態は正常と判断します。SOAPの結果は良好です。SOAPの結果、油の添加剤成分であるリンが検出されました。D－SOAPの結果、鉄が検出されました。D－SOAPの結果、摩耗により発生する鉄、外部から混入したと思われるカルシウム、ナトリウムが検出されました。フェログラフィーの結果は良好です。異常摩耗の早期発見パラメータであるフェログラフィーのIs値がと良好の範囲にあり、潤滑状態は良好と判断します。
報告№109-09136 報告№114-00001 | 分析№109-001160 分析№114-000004 | 114-000004_date140416 | 潤滑油は物理的性状が良好の範囲にあるものの、汚染度がやや高いことから今後の汚染度の増加に伴い、汚染物が潤滑部に噛み込むことによる摩耗の発生が懸念されます。減速機減速機は継続使用可能な状態にあると判断します。但し、今後の摩耗推移を確認するためにも傾向監視を継続することが有効です。定期的な分析今後の汚染度の増加および摩耗推移を監視するため、定期的な分析実施を推奨します。最適な採油方法本試料油は、機器停止中にドレンバルブから採油されているため、別紙油中粒子の沈降の影響に示すように、油中粒子が油槽底部に沈降し、分析データが高濃度に出ている可能性があります。正確なデータによる診断を行うためにも、今後の採油は、極力運転中もしくは停止直後の油槽中層部から実施されることを推奨します。異常摩耗の早期発見のパラメータであるIs値は、前回のレベルからレベルに上昇しているものの、正常です。但し、潤滑部の摩耗が認められたため、定期的に潤滑油分析を実施し、摩耗推移を監視することが有用と考えます。フェログラフィーで観察された代表的な粒子は、以下の通りです。正常な摩耗粒子・潤滑状態が正常なマイルド摩耗により発生。疲労摩耗粒子・繰返し応力による金属疲労で発生。大型化するとフレーキングやスポーリングの発生が懸念されます。バックラッシご提供いただいた情報から、本減速機はスパイラルベベルギヤであり、この部分のバックラッシを求めました。その結果、減速機のギヤ歯面に摩耗が集中していたと仮定した場合、分解点検からのバックラッシ増加量は.μmと推定されました。バックラッシ上限値μmに比較して十分小さい値であることから、良好な状態にあると判断します。計数汚染度はNAS級と、当社推奨の管理限界値以下であるものの、やや高い値でした。フィルタ残渣に鉄錆、砂等が観察されたことから、汚染度が高い要因は、摩耗粒子と外部混入異物の影響と考えられます。粘度、水分、酸価、IRの各データは良好でした。
報告№109-09136 報告№110-00139 | 分析№109-001160 分析№110-000503 | 110-000503 | ・摩耗状態前回に比較してSOAP／D－SOAPの結果、鉄が僅かに増加したものの、錫および銅濃度が減少傾向を示し、且つ、異常摩耗の早期発見パラメータであるフェログラフィーのIs値がの乗と良好でした。・汚染度前回に比較して計数汚染度はNAS級からNAS級にランク減少し、良好でした。・前回同様に粘度、水分、全酸価、IR、RBOTの各データは良好でした。潤滑油および軸受は継続使用可能な状態にあると判断します。尚、今後摩耗が進行した場合、軸受メタルの摩耗程度を評価する必要がありますので、次回分析時には、油量、軸受メタルのサイズ、直近のメタル交換からの運転時間、現在の使用油の使用時間をお知らせください。
報告№109-09094 報告№110-00147 | 分析№109-000923 分析№110-000579 | 110-000579 | グリースの物理的性状は良好と判断します。グリースは継続使用可能な状態にあると判断します。≪状態監視とパラメータ≫分析の目的および各分析のパラメータは以下の通りです。特性低下目的：グリースの分析結果から、グリースの物理的性状や劣化傾向などを確認する。全酸価JISK赤外線吸収スペクトルJISKちょう度JISK滴点JISK摩耗目的：グリース中の摩耗粒子を分析する事により、回転・摺動部の潤滑状態、摩耗劣化の程度、余寿命などを解析する。摩耗診断電子顕微鏡観察JISKX線マイクロアナリシス油中金属濃度）JISK≪分析結果≫特性低下全酸価：良好全酸価.mgKOH/gは新油値の.mgKOH/g以内にあることから問題は無いと判断します。赤外線吸収スペクトル：良好ちょう度：良好ちょう度値はと当社推奨の管理限界値であるから以内に留まっています。滴点：良好滴点はと新油値のに比較し変化はないことから問題は無いと判断します。摩耗摩耗診断電子顕微鏡観察・X線マイクロアナリシス：今回は実施していません。油中金属濃度：今回は実施していません。
報告№107-0366 報告№109-09336 | 分析№107-01900 分析№109-002270 | 109-002270 | 濾過前の試料油を分析した結果、摩耗粒子の形態観察で金属接触が厳しい場合に発生するシビア粒子がやや多く観察されました。軸受摺動部や鉄系材料同士が接触し摩耗する箇所、例えばラビリンス、軸受支持部、油用ポンプ内部などで局部的に厳しい金属接触が発生している可能性があります。今後、更に摩耗が進行することが懸念されます。これらの障害発生に対する弊害を勘案の上、ヶ月以内に再度分析を実施し、汚染度および摩耗の進行状況を確認されることを推奨します。尚、更油によりRBOTが前回に比較してmin上昇していますので、今後は今回のRBOT値によりデータ管理を行います。
報告№107-0366 報告№110-00444 | 分析№107-01900 分析№110-001996 | 110-001996 | 濾過前の試料油を分析した結果、前回に比較して異常摩耗の早期発見パラメータであるIs値がのマイナス乗から今回の乗に桁上昇し、摩耗粒子の形態観察で金属接触が厳しい場合に発生するシビア粒子が比較的多く観察されました。D－SOAPの結果、前回に比較して鉄およびメタルの主成分である錫が僅かに増加していました。・摩耗形態発生している摩耗形態は、やや厳しい摩耗形態の凝着摩耗です。軸受摺動部や鉄系材料同士が接触し摩耗する箇所、例えば軸受支持部などで発生している可能性があります。今後、更に摩耗が進行することが懸念されます。これらの障害発生に対する弊害を勘案の上、ヶ月以内に再分析を実施し、汚染度および摩耗の進行状況を確認することを推奨します。尚、補給によりRBOTが前回に比較してmin上昇していますので、今後は今回のRBOT値によりデータ管理を行います。
報告№109-09136 | 分析№109-001160 | 114-001101_1102 | 分析の結果、、汚染状態は共に良好の範囲にあることから、油は継続使用可能な状態にあると判断します。採油箇所：動力側分析の結果、装置側同様には良好の範囲にあるものの、計数汚染度はNAS級以上、重量汚染度はmg/mlと共に当社推奨の管理限界値を超えていました。今後、バルブ類の動作障害やフィルタの目詰まり等が発生することが懸念されるため、以下の対策を推奨します。更油今後、バルブ類の動作障害やフィルタの目詰まり等が発生することが懸念されるため、更油を推奨します。
報告№109-09136 報告№111-00053 | 分析№109-001160 分析№111-000173 | 111-000173 | 更油からの使用時間をもとに潤滑油の余寿命を評価したところ、潤滑油は次回定検まで使用可能と判断できました。次回定検時に更油を実施しない場合は、酸化安定度を知るための分析を実施し、余寿命を確認することを推奨します。酸化安定度はminであり、当社推奨の管理限界値のmin以上であることから、良好と判断します。
報告№109-09580 報告№109-09580 | 分析№109-003577 分析№109-003577 | 109-003577 | 本潤滑油は、圧油と潤滑油の二つの用途で使用されているが、汚染に関する管理基は圧油の方が厳しく、圧油の管理基準に照らしあわせて評価することとします。・摩耗状態潤滑油を分析した結果、D－SOAPで検出されたのは摩耗により発生した鉄、油の添加剤成分の析出により発生した亜鉛、カルシウムでした。粒子観察の結果から、局部的に高圧・高温となる場合に発生するフリクションポリマが比較的多く観察されました。フリクションポリマは、潤滑油が摺動面で高圧下に押し込められ高圧状態になると同時に、圧縮熱も発生して高温状態になります。その結果、潤滑油が重合して発生することが知られています。そのため、高圧高温状態の解消がなされなければ、潤滑油は劣化する場合があります。・汚染度重量汚染度がmg/mlと当社推奨の管理限界値を超えていました。フィルタ表面の異物観察で表面が薄い茶色になっていることから、汚染度が高い要因は、油の添加剤成分の析出によるものと考えられます。・を示す粘度、全酸価、IRの各データは新油データが当社にないため、評価することが出来ませんでしたが、IRの結果で、油劣化の兆候を示すカルボン酸が確認されていないことから、油劣化の進行はなかったものと思われます。結論対象設備は継続使用可能な状態にあるものの、潤滑油に対しては以下の対策が必要です。今後、バルブ類の動作障害やフィルタおよびストレーナの目詰まりが発生することが懸念されるため、当社製清浄分散剤TS－の投与と濾過を推奨します。は良好と判断します。油の劣化状況をより精密に判定するには新油との比較が必要です。現在使用している貴社保有の新油をご提供下さい。粘度粘度はmm/sでした。また、VGの規格値内にあることから、良好と判断します。尚、粘度は、現在使用している貴社保有の新油分析結果を基準に管理する方法が望ましく、新油をご提供下さい。水分はppmと当社推奨の管理限界値の以下であり、良好と判断します。全酸価全酸価は.mgKOH/gでした。IRの結果で油劣化の兆候を示すカルボン酸の吸収が確認されていないことから、良好と判断します。尚、全酸価は、現在使用している貴社保有の新油分析結果を基準に管理する方法が望ましく、新油をご提供下さい。IRIRの結果、油劣化の兆候を示すカルボン酸の吸収が確認されていないことから、良好と判断します。尚、このIRも全酸価と同様に新油データとの比較による判断が必要ですので、現在使用している新油を分析することを推奨します。重量汚染度は当社推奨の管理限界値を超えていました。計数汚染度計数汚染度はNAS級と当社推奨の管理限界値のNAS級以内にあり、良好と判断します。重量汚染度はmg/mlと当社推奨の管理限界値のmg/mlを超えていました。機器の潤滑状態摩耗粒子の形態観察の結果、局部的に高圧・高温となる場合に発生するフリクションポリマが比較的多く観察されました。SOAPSOAPの結果、摩耗により発生したと思われる鉛、銅が検出されました。D－SOAPD－SOAPの結果、摩耗により発生した鉄、油の添加剤成分である亜鉛、カルシウムが検出されました。フェログラフィー異常摩耗の早期発見パラメータであるフェログラフィーのIs値がの乗と良好の範囲にあるものの、摩耗粒子の形態観察の結果、局部的に高圧・高温となる場合に発生するフリクションポリマが比較的多く観察されました。
報告№108-0387 報告№109-00052 | 分析№108-02609 分析№109-000240 | 109-000240 | 使用開始ヶ月でギヤボックス内の潤滑油が黒化した。黒化原因を確認する。一般に、潤滑油が黒化する原因として、摩耗粒子の増加油の劣化汚染粒子の混入のつが考えられます。これらの推定される原因を分析結果から確認しました。その結果、～のことが分かりました。それは、計数汚染度がNAS級以上、重量汚染度がmg/mlと汚染されていた油の劣化を確認するIR法では、油劣化の兆候を示すカルボン酸の吸収が確認されなかった異常摩耗の早期発見パラメータであるフェログラフィーのIs値がの乗と高く、摩耗粒子の形態観察の結果、異物の噛み込みなどで発生する切削粒子、疲労摩耗粒子が多く観察されたSOAP／D－SOAPで摩耗により発生したと思われる鉄、外部から混入したと思われるケイ素、カルシウムが多く検出されたフィルタ表面の異物観察で金属片が多く観察された以上のことから、潤滑油が黒化した原因は、・ギヤ歯面や転がり軸受の軌道面で発生した摩耗粒子の増加・銅、鉛を使用した箇所の溶融・摩耗・外部から混入したと思われる砂等の異物の混入と考えられ、潤滑油の黒化原因は、の摩耗粒子の増加との汚染粒子の混入によるものと考えられました。
報告№109-09448 報告№109-09448 | 分析№109-002867 分析№109-002867 | 109-002867 | 摩耗状態異常摩耗の早期発見パラメータであるフェログラフィーのIs値は、潤滑状態が良好な状態にあることを示すの乗であり、点検を要する摩耗粒子が観察されておらず、現在のところ継続使用は可能な状態にあると判断できます。この状態で検出された油中金属は、その多くが鉄であり、これらは摩耗粒子の観察結果から疲労摩耗であることが分かりました。疲労摩耗は、スパイラルベベルギヤの歯面で発生していると推定されますが、発生箇所が歯面の微小領域であることから、現在のところ、継続使用は可能と判断できます。バックラッシ減速機の構造から、最も負荷が大きく、摩耗が進行しやすい箇所をスパイラルベベルギヤとスパイラルベベルピニオンと推定し、この部分のバックラッシを求めました。提供していただいた図面には歯幅が記載されておらず、また、更油後の稼働時間も不明であったため、歯幅mmと、更油後の稼働時間を時間と仮定してバックラッシを計算しました。その結果、減速機のギヤ歯面に摩耗が集中していたと仮定した場合、バックラッシの増加は初期値からμm増加したと推定されました。バックラッシ増加分の上限値はメーカにより差異はあるものの、当社が推奨するバックラッシは一般に推奨されるμmを目安にしており、今回のデータはこの値に比較して十分に小さい値であることがわかります。汚染度計数汚染度がNAS級とやや汚染されていました。汚染度が高い要因は、摩耗によるものと思われます。を示す粘度、水分、全酸価、IRの各データは良好でした。結論ゲート機器の潤滑箇所の摩耗診断分析結果から摩耗が発生している箇所はギヤ歯面であり、摩耗形態は疲労摩耗であることが分かりました。この摩耗形態は、ギヤ歯面に荷重が繰り返しかかることにより、歯面の表面下で材料が疲労して剥離します。歯面に加わる荷重が過大である場合、観察される摩耗粒子は今回より大きな粒子が発生します。分析結果から推定されたバックラッシの増加分はμmでしたが、このバックラッシは、一対の歯車の噛み合いを円滑にするための、ピッチ円周上での歯面間の遊びです。この値が過大になると振動や騒音の原因となるため、ギヤの摩耗状態を判断するためには重要なパラメータです。今回観察された摩耗粒子は、μmサイズの微小な粒子が支配的であることから、バックラッシの値は小さいと判断できます。バックラッシの計算時に仮定した稼働時間や歯幅などの数値が正確であれば、本減速機は継続使用可能と判断できます。整備の必要な箇所の検討整備が必要な箇所は、本分析結果から確認されませんでした。しかし、分析結果から僅かではありますがギヤの摩耗が進行していることが確認されていますので、今後は定期的に潤滑油分析を実施し、その結果から摩耗の進行状況を確認することにより、整備の必要の有無を監視する方法が有用と思われます。潤滑油の劣化度診断一般的に潤滑油が劣化した場合、油の外観は黒褐色になり、粘度や全酸価が上昇しスラッジ等が発生します。また、その過程では劣化の兆候を示すカルボン酸の吸収がIRで確認できます。今回のは、全てのデータが良好の範囲にあり、潤滑油の劣化は確認されなかったことから、継続使用可能であり、交換の必要はないと判断します。潤滑管理の方法現在の潤滑油は年使用していますが、年間使用したにもかかわらず劣化が確認されなかったことから、本設備の潤滑油は少なくても更油後年間は使用できることが分かりました。潤滑油の交換時期の判断は、今回の分析だけでは予測することは困難ですが、定期的に分析を実施し、その結果の傾向から劣化の進行状況を確認することで容易に可能になります。現在のところ潤滑部は継続使用可能な状態にあると思われますが、今後は疲労摩耗が進行する場合がありますので、定期的に分析を実施し、摩耗の進行状況を確認されることを推奨します。次回分析の時期を理論的に求めたところ、最短で約時間となります。この時間は、油中汚染物が均一になるために必要とする時間であり、この時間を経過すれば、再分析の結果から状態の傾向を確認することが可能となりますので、これを参考に次回分析時期を検討されることを推奨します。尚、定期的な分析を実施する際には、に関する分析項目の実施を推奨します。今回の分析結果からは、油劣化の進行は確認されていませんが、定期的な分析により潤滑油の交換時期を管理することが可能となります。は良好と判断します。粘度粘度は.mm/sと新油値.mm/sに比較して、粘度変化率は+.％で、当社推奨の管理限界値である±％以内にあり、良好と判断します。水分はppmと当社推奨の管理限界値の以下にあり、良好と判断します。全酸価全酸価は.mgKOH/gと新油値.mgKOH/gに比較して高いものの、IRの結果で油劣化の兆候を示すカルボン酸の吸収が確認されていないことから、良好と判断します。IRIRの結果、油劣化の兆候を示すカルボン酸の吸収が確認されていないことから、良好と判断します。計数汚染度はやや高い値でした。計数汚染度計数汚染度はNAS級と当社推奨の管理限界値のNAS級以内にあるものの、やや高い値でした。重量汚染度は.mg/mlでした。機器の潤滑状態摩耗粒子の形態観察の結果、疲労摩耗粒子が比較的多く観察されました。SOAPによる油中金属濃度SOAPによる油中金属濃度の結果、油の添加剤成分であるリン、外部から混入したと思われるアルミニウム、ケイ素、ナトリウムが検出されました。SOAPによる油中金属濃度SOAPによる油中金属濃度の結果、鉄、外部から混入したと思われるカルシウム、ナトリウムが検出されました。摩耗粒子診断異常摩耗の早期発見パラメータであるIs値がの乗と良好の範囲にあるものの、摩耗粒子の形態観察の結果、疲労摩耗粒子が比較的多く観察されました。
報告№107-6016 報告№107-6525 | 分析№107-00830 分析№107-00773 | 107-00773 | 精点Aを実施した結果、計数汚染度がNAS級とやや高い値でした。摩耗粒子形態観察で外部から混入したと思われる鉄錆、砂が観察されたことから、汚染度が高い原因は、外部から混入したと思われる異物の影響と考えられました。現在のところ、本軸受は継続使用可能な状態にありますが、今後、これらの異物が軸受摺動面に噛み込み摩耗が進行することが懸念されるため、可能であれば濾過実施を推奨します。濾過が実施出来ない場合は、ヶ月以内に精点Bを実施し、摩耗の進行状況を確認することを推奨します。これらのことは、計数汚染度がNAS級とやや高いこと異常摩耗の早期発見パラメータであるフェログラフィーのIs値がと良好の範囲にあるものの、摩耗粒子形態観察の結果、外部から混入したと思われる鉄錆、砂が観察されたことD－SOAPの結果、鉄が検出されたこと以上のことから判断しました。尚、を示す粘度、水分、全酸価、IR、RBOTの各データは良好の範囲にあり、継続使用可能と判断します。
報告№109-09136 報告№110-00259 | 分析№109-001160 分析№110-000995 | 110-000995 | ・摩耗状態摩耗状態は、潤滑油中に含まれる金属成分とその濃度を調査し、調査の結果から評価します。金属元素と濃度の分析は、試料油を以上の高温で発光させ、その光を分光器で分光し、分光によって得られた光の強度と金属固有の波長とから元素を特定するIカップリング発光分光分析法を用います。今回の試料はギヤ油でしたが、検出された金属は、SOAPの結果表に示す通り、ほぼ前回同様の鉄、鉛、銅、ニッケル、リン、亜鉛、カルシウム、アルミニウム、ケイ素、ナトリウムでした。これら検出された金属元素から発生箇所を推定すると、鉄、鉛、銅、ニッケル・ギヤ歯面、軸受等リン・オイル添加剤亜鉛、カルシウム、アルミニウム、ケイ素、ナトリウム・外部混入異物であると思われます。このうち、機械部品が摩耗したと思われる元素はのグループです。検出された金属の粒子は、異物の噛み込みなどで発生する切削粒子、金属潤滑部が局部的に油膜切れを起して発生するシビア粒子、繰返し応力を受けて発生する疲労摩耗粒子、局部的に高圧・高温となる場合に発生するフリクションポリマであったことから、潤滑部では、異物による切削摩耗、油膜破断による凝着摩耗、疲労による疲労摩耗が発生しており、発生している摩耗形態も前回同様変化はないことが分かりました。この摩耗状態は、異常摩耗の早期発見パラメータであるフェログラフィーのIs値であらわされますが、このIs値も前回同様のの乗とやや高い値であることが分かりました。但し、鉄濃度に変化はなく、計数汚染度、Is値が僅かに減少傾向を示していることから、摩耗の発生はほとんどないことが分かりました。なお、切削摩耗は、異物が油膜に侵入することにより発生します。切削摩耗がギヤ歯面で発生した場合も注意が必要ですが、減速機では転がり軸受が使用されていることが多く、この転がり軸受でも切削摩耗が発生することが想定されます。転がり軸受で切削摩耗が発生した場合、切削摩耗により生じた軌道面の損傷が起点となって、転がり軸受の寿命となるフレーキングに進展し寿命が分の程度に低下することも知られています。切削摩耗発生の原因となる摩耗粒子や砂等の混入異物が残留している場合、この異物により切削摩耗が継続して発生する可能性があります。このように、潤滑状態に影響のある因子が残っていると思われます。・フリクションポリマフリクションポリマは、潤滑油がギヤ歯面や軸受軌道面で高圧下に押し込められ高圧状態になると同時に、圧縮熱も発生して高温状態になります。その結果、潤滑油が重合して発生することが知られています。そのため、高圧高温状態の解消がなされなければ、潤滑油は劣化する場合があります。・汚染度計数汚染度は当社推奨の管理限界値に到達していました。フィルタ表面の異物観察で鉄錆、砂等が観察されたことから、汚染度が高い要因は、摩耗と外部混入異物の影響と思われます。・前回同様に粘度、水分、全酸価、IRの各データは良好でした。ギヤおよび軸受、潤滑油は継続使用可能な状態にあるものの、以下の対策が必要です。今後、切削摩耗等の進行の監視および油劣化の有無を確認するため、定期的に分析を実施することを推奨します。尚、トライボ診断では、バックラッシの増加量を分析結果から計算できますので、構造が確認できる図面、歯形、モジュール、歯幅、歯数、回転数をお知らせ下さい。計算結果をご報告いたします。
報告№109-09466 報告№109-09466 | 分析№109-002889 分析№109-002889 | 109-002889 | ・油の劣化状況前回に比較して全酸価が.mgKOH/gから.mgKOH/gに低下しているものの、当社推奨の管理限界値を超えており、IRの結果で油劣化の兆候を示すカルボン酸の吸収が確認されました。尚、全酸価が前回の.mgKOH/gから.mgKOH/gに減少していますが、これは新油の補給による減少であるため、今後上昇することが懸念されます。・摩耗形態フィルタ表面の異物観察で赤錆が若干観察されたことから、油槽内で腐食摩耗が発生し始めている可能性が考えられます。今後、腐食摩耗により発生した錆が軸受摺動面に噛み込み摩耗が進行することが懸念されます。・軸受の摩耗SOAP／D－SOAPの結果、軸受の摩耗を示す錫が検出されていないことから、軸受の摩耗は確認されていません。結論軸受は継続使用可能な状態にあるものの、腐食摩耗発生が懸念されるレベルまで油劣化が進行しています。対策過去の他社の事例では、全酸価が上昇したタービン油を継続使用していて、軸受メタルが腐食摩耗により全損した例もありますので、できるだけ早い時期に更油を実施することを推奨します。は良好と判断します。粘度は良好と判断します。粘度は.mm/sと新油値.mm/sに比較して、粘度変化率は+％で、当社推奨の管理限界値である±％以内にあり、良好と判断します。水分は良好と判断します。水分は.ppmと当社推奨の管理限界値の以下であり、良好と判断します。全酸価は当社推奨の管理限界値を超えていました。全酸価は.mgKOH/gと当社推奨の管理限界値の.mgKOH/gを超えていました。IRの結果、油劣化の兆候を示すカルボン酸の吸収が確認されました。IRの結果、油劣化の兆候を示すカルボン酸の吸収が確認されました。は良好と判断します。計数汚染度は良好と判断します。計数汚染度はNAS級と当社推奨の管理限界値のNAS級以内にあり、良好と判断します。重量汚染度は良好と判断します。重量汚染度は.mg/mlと当社推奨の管理限界値のmg/ml以内にあり、良好と判断します。機器の潤滑状態摩耗粒子の形態観察の結果、腐食摩耗により発生した赤錆が観察されました。SOAPの結果は良好です。SOAPの結果、銅がppm、油の添加剤成分として含まれているバリウムがppm検出されました。軸受の摩耗を示す錫が検出されていないことから、良好と判断します。D－SOAPの結果は良好です。D－SOAPの結果、鉄が、銅が、油の添加剤成分として含まれているバリウムが、外部から混入したと思われるカルシウム、ナトリウムがと検出されました。軸受の摩耗を示す錫は検出されていないことから、良好と判断します。フェログラフィーの結果、腐食摩耗により発生した赤錆が観察されました。異常摩耗の早期発見パラメータであるフェログラフィーのIs値が×のマイナス乗と良好の範囲にあるものの、摩耗粒子の形態観察の結果、腐食摩耗により発生した赤錆が観察されました。
報告№102-6138 | 分析№102-02562 | 102-02562 | 精点Aを実施した結果、重量汚染度が圧油の管理基準値を大きく超えていることが分かりました。この原因は、D－SOAPの結果で亜鉛がppm検出されていることから、モービルヘビーメディアムJに添加剤として含まれている亜鉛が析出してスラッジとなったためと考えられました。このスラッジは、粘着性があり、バルブの動作障害の発生原因となることが知られていることから、TS－の投与と濾過を実施されることを推奨します。これらのことは重量汚染度がmg/mlと圧油の管理限界値を大きく超え、D－SOAPで油の添加剤成分の亜鉛がppm検出されたことから判断しました。
報告№109-09255 報告№109-09255 | 分析№109-001924 分析№109-001924 | 109-001924 | 結論運転再開後、今回の分析項目に計数汚染度、油中金属濃度を追加して、再度分析を実施し、摩耗および油劣化の進行状況を確認されることを推奨します。特性低下分析結果は、全項目が良好の範囲にありました。したがって、油の特性低下は認められず良好と判断します。粘度粘度はmm/sと新油値.mm/sに対する粘度変化率が-％でした。粘度変化率の推奨管理限界値は、±％以内となっていますが、今回の結果はこの範囲内にあることから、良好と判断します。全酸価全酸価は.mgKOH/gと新油値以内にあり、良好と判断します。酸化安定度酸化安定度は、新油値と比較して十分に残存していることが必要ですが、今回の残存率は新油の.％となっており、当社推奨の管理限界値の％以上であったことから、良好と判断します。汚染水分による汚染は確認されず、良好と判断します。水分濃度水分濃度は、当社推奨の管理限界値の以下のppmであり、良好と判断します。摩耗摩耗粒子の結果、異物の噛み込みなどで発生する切削粒子、局部的に高圧・高温となる場合に発生するフリクションポリマが比較的多く観察されました。異常摩耗の早期発見パラメータであるフェログラフィーのIs値がの乗とやや高く、摩耗粒子の形態観察の結果、異物の噛み込みなどで発生する切削粒子、局部的に高圧・高温となる場合に発生するフリクションポリマが比較的多く観察されました。
報告№109-09136 報告№112-00589 | 分析№109-001160 分析№112-002458 | 112-002458_date130409 | 分析の結果、潤滑油の劣化はなく、汚染度は良好な範囲にあることから、継続使用可能な状態にあると判断します。但し、異種油の混入、または油名が違う可能性がありますので、以下の対策を推奨します。軸受分析の結果、軸受は継続使用可能な状態にあると判断します。但し、疲労摩耗が発生しており、今後も摩耗の進行を傾向監視するため、以下の対策を推奨します。定期的な分析定期的に分析を実施することにより、データの変化から異常の兆候を早期に発見することが可能となります。また、今回は対象設備の初回分析であるため、あと最低でも回分析を実施し、分析データの変化から今後の分析周期を検討することを推奨します。今後、疲労摩耗の進行が懸念されるため、出来るだけ早めに回目の分析を実施することを推奨します。異種油の混入および油名の確認分析データから新油と一致しないデータが確認されたことから、異種油の混入または油名が違っている可能性があります。油は設備の条件にあった適正な性能のものを使用することが重要であるため、異種油の混入の有無、油名を再確認することを推奨します。を確認する粘度、水分、酸価、IRの結果で劣化はなく良好でした。また、IRの結果から、異種油の混入、または油名の誤りなどが考えられます。粘度粘度は、mm/sと新油値mm/sに比較して、粘度変化率は+.％で、当社推奨の管理限界値である±％以内であり、良好と判断します。水分は、ppmと当社推奨の管理限界値の以下であり、良好と判断します。酸価は、.mgKOH/gと新油値.mgKOH/g以下であり、良好と判断します。IRIRチャートの結果、油劣化の兆候を示すカルボン酸の吸収が確認されていないことから、良好と判断します。しかし、新油と使用油のスペクトルパターンが一致していない箇所である、cm-付近の酸化防止剤のピークが確認されていないことから、酸化防止剤が減少したか、または無添加油である可能性が考えられます。は清浄で、良好と判断します。計数汚染度計数汚染度は、NAS級と当社推奨の管理限界値NAS級以下であり、良好と判断します。重量汚染度は、.mg/mlと当社推奨の管理限界値mg/ml以下であり、良好と判断します。光学顕微鏡写真重量汚染度で濾過したフィルタ表面上の夾雑物を光学顕微鏡で観察した結果、金属片、鉄錆、砂等が観察されました。はフェログラフィーおよびSOAP-Tの結果から総合的に判断した結果、継続使用は可能ですが、機器の機能を保持するためにも傾向管理が有用と考えます。フェログラフィー【異常摩耗指数：Is値】Is値は異常摩耗の早期発見パラメータのつで、摩耗粒子を定量化するために用います。今回のIs値はの乗とやや高い値でした。フェログラフィー【定性分析：摩耗粒子および摩耗形態観察】観察された摩耗粒子は、以下の通りでした。疲労摩耗粒子・繰返し応力を受けて発生。フリクションポリマ・局部的に高圧・高温となる場合に発生。Iカップリング発光分光分析【SOAP-T】検出された金属元素から発生箇所を推定すると、以下の通りでした。鉄、鉛、ニッケル、亜鉛・軸受等カルシウム、ケイ素、ナトリウム・外部混入異物
報告№106-0445 報告№106-0445 | 分析№106-02573 分析№106-02573 | 106-02573 | 分析の結果、浄油前に比較して計数汚染度がNAS級からNAS級にランク減少したことから、濾過を終了してもよい状況に到達したと判断します。但し、μm以上のレンジが級となっており、このサイズの粒子がやや多いことが確認できました。この原因は、前回採油後に調速機の取り替え工事を実施したため、その際に配管内の異物が集油槽に混入したと考えられました。一方、全酸価が.mgKOH/gと当社推奨の管理限界値内にあるものの、やや高い値でした。IRの結果で前回と同様に油劣化の兆候を示すカルボン酸の吸収が確認されたことから、全酸価が高い要因は、油劣化の進行によることが確認できました。今後、油の酸化劣化が進行した場合、腐食摩耗が発生することが懸念されるため、ヶ月後に再度分析を実施し、劣化の進行速度を確認することを推奨します。全酸価がやや高い値であり、IRの結果で油劣化の兆候を示すカルボン酸の吸収が確認されました。粘度は良好と判断します。粘度は.mm/sと新油値.mm/sに比較して、粘度変化率は+％で、当社推奨の管理限界値である±％以内にあり、良好と判断します。水分は良好と判断します。水分は.ppmと当社推奨の管理限界値の以下であり、良好と判断します。全酸価はやや高い値でした。全酸価は.mgKOH/gと当社推奨の管理限界値の.mgKOH/g以内であるものの、やや高い値でした。IRの結果、油劣化の兆候を示すカルボン酸の吸収が確認されました。IRの結果、油劣化の兆候を示すカルボン酸の吸収が確認されました。は良好と判断します。計数汚染度は良好と判断します。計数汚染度はNAS級と当社推奨の管理限界値のNAS級以内であり、良好と判断します。重量汚染度は良好と判断します。重量汚染度は.mg/mlと当社推奨の管理限界値のmg/ml以内であり、良好と判断します。機器の潤滑状態機器の潤滑状態は正常と判断します。SOAPの結果は良好です。SOAPの結果、金属元素は検出されませんでした。D－SOAPの結果は良好です。D－SOAPの結果、外部から混入したと思われるナトリウムが検出されました。フェログラフィーの結果は良好です。異常摩耗の早期発見パラメータであるフェログラフィーのIs値が.と良好の範囲にあり、潤滑状態は良好と判断します。
報告№107-4545 報告№109-09584 | 分析№107-02185 分析№109-003607 | 109-003607 | 前回に比較しての各データに変化はなく、良好でした。潤滑油は継続使用可能な状態にあると判断します。は良好と判断します。粘度粘度は.mm/sと新油値.mm/sに比較して、粘度変化率は+％で、当社推奨の管理限界値である±％以内にあり、良好と判断します。粘度粘度はmm/sでした。粘度指数粘度指数はでした。水分は.ppmと当社推奨の管理限界値の以下であり、良好と判断します。全酸価全酸価はmgKOH/gと新油値mgKOH/g以内にあり、良好と判断します。
報告№109-09136 報告№110-00319 | 分析№109-001160 分析№110-001316 | 110-001316 | は、油の粘度、油中のスラッジの発生量を判断パラメータに、粘度、全酸価、IR、RBOTで評価します。分析の結果、油の粘性を示す粘度は、新油値の.mm/sに比較して粘度変化率が+％の.mm/sとほぼ変化はなく、また油中のスラッジの発生量を示す全酸価は、新油値の.mgKOH/gに比較して大きな変化のない.mgKOH/gと劣化は確認されなかった。IRの結果で油が劣化した場合に発生するカルボン酸の発生は確認されなかったものの、酸化防止剤の残存量を示すRBOTは、限界値minに比較してminと当社推奨の管理限界値以上にあるものの低い値でした。但し、IRの結果、新油のIRスペクトルと一致しない箇所が確認されたことから、異種油の混入または油名の誤りなどが考えられます。一方、油中の水分を計測した結果、水分はppmと新油と同等であり、継続使用可能な状態にあることが確認されました。結論IRの結果から異種油の混入または油名の誤りの可能性がありますので、再度ご確認下さい。これらのことが確認されなかった場合は、潤滑油は酸化防止剤の減少と判断されますので、以下の対策が必要となります。RBOT値がminを切り、酸化防止剤が減少しています。継続使用している場合、次回定検前に当社推奨の管理限界値に到達する可能性があります。早めに更油を推奨します。
報告№8624 | 分析№98-01957 | 9801957 | 本試験は、軸受潤滑油を分析し油劣化状況および機器の潤滑状態を確認することを目的としました。を示す粘度、全酸価、それぞれの分析データを新油値および当社推奨の管理基準値と比較しました。その結果、以下のことが確認されました。粘度はmm/sと新油値のmm/sに比較して、％の増加量であり、当社が推奨する管理限界値の新油値±％以内にあることから良好と判断します。全酸価は.mgKOH/gと新油値の.mgKOH/gに比較して、大きな変化はなく良好と判断します。を示す粘度、全酸価の各データは良好であり、この油は継続使用可能と判断します。を知るために実施した計数汚染度、重量汚染度の結果、計数汚染度はNAS級、重量汚染度はmg/mlでした。軸受の摩耗状態ベアリングの摩耗状態を知るために実施したフェログラフィーおよびSOAP／D－SOAPの結果、以下のことが分かりました。油中の摩耗粒子をフェログラフィー法により観察した結果、油膜が正常に形成されている場合に発生するμm以下の粒子等の小さな粒子が支配的でした。μm以下のプレート状の粒子が若干見られました。油に溶解している添加剤成分および小型粒子を分析できる油中金属元素濃度分析より分析しました。その結果、摩耗により発生する鉛ppm、油の添加剤成分であるリンppm検出されました。大型粒子を分析できる油中金属元素濃度分析により分析しました。その結果、摩耗により発生する鉄、鉛ppm、油の添加剤成分が析出して発生するリン、夾雑物のカルシウム.ppm、ナトリウム検出されました。以上のことから、以下のラビング粒子とμm以下のプレート状粒子が支配的であることから、ベアリングの摩耗状態は良好と判断します。なお、摩耗の発生箇所は、SOAP／D－SOAPの結果から、鉛が検出されており、この鉛を含む保持器が主に摩耗しているものとすいていされました。
報告№109-09136 報告№112-00542 | 分析№109-001160 分析№112-002257 | 112-002257_date130125 | 潤滑油および軸受は継続使用可能な状態にあると判断します。但し、今後も摩耗の進行を傾向監視するため、以下の対策を推奨します。定期的な分析および分析周期の検討定期的に分析を実施することにより、データの変化から異常の兆候を早期に発見することが可能となります。今後、異物や金属表面の微小突起による切削摩耗の進行が懸念されます。はフェログラフィーおよびSOAP-Tの結果から総合的に判断した結果、やや厳しい状態にあると考えられます。フェログラフィー【定量分析：Is値】Is値は異常摩耗の早期発見パラメータのつで、摩耗粒子を定量化するために用います。今回のIs値はのマイナス乗と低い値でした。フェログラフィー【定性分析：摩耗粒子および摩耗形態観察】分析結果から比較的多く観察された粒子は、以下の通りでした。正常な摩耗粒子・潤滑状態が正常なマイルド摩耗により発生。切削粒子・異物や金属表面の微小突起による切削摩耗により発生。観察された摩耗粒子の中でも切削粒子は、注意が必要です。切削摩耗は、他の摩耗形態に比較して摩耗進行速度が速く注意が必要で、定期的なトライボ診断による状態監視が必要と考えます。切削摩耗の原因となる混入異物が残留している場合、この異物により切削摩耗が継続して発生する可能性があります。Iカップリング発光分光分析【SOAP-T】検出された金属元素から発生箇所を推定すると、以下の通りでした。銅、亜鉛・軸受等カルシウム、ナトリウム・外部混入異物は良好と判断します。計数汚染度計数汚染度は、NAS級と当社推奨の管理限界値NAS級以下にあり、良好と判断します。重量汚染度は、.mg/mlと当社推奨の管理限界値mg/ml以下にあり、良好と判断します。光学顕微鏡写真重量汚染度で濾過したフィルタ表面上の夾雑物を光学顕微鏡で観察した結果、鉄錆、砂等が観察されました。は良好と判断します。粘度粘度は、mm/sと新油値mm/sに比較して、粘度変化率は+.％で、当社推奨の管理限界値である±％以内にあり、良好と判断します。水分は、ppmと当社推奨の管理限界値の以下にあり、良好でした。酸価は、.mgKOH/gと新油値.mgKOH/g以下にあり、良好と判断します。IRIRチャートの結果、新油と使用油のスペクトルパターンはほぼ一致し、また、油劣化の兆候を示すカルボン酸の吸収が確認されていないことから、良好と判断します。
報告№109-09136 報告№110-00424 | 分析№109-001160 分析№110-001929 | 110-001929 | は、油の粘度、油中のスラッジの発生量を判断パラメータに、粘度、全酸価、IR、RBOTで評価します。分析の結果、油の粘性を示す粘度は、新油値のmm/sに比較して粘度変化率が-％のmm/sとほぼ変化はなく、また油中のスラッジの発生量を示す全酸価は、新油値の.mgKOH/gとほぼ同じで変化が見られず劣化は確認されなかった。さらにはIRの結果でも油が劣化した場合に発生するカルボン酸の発生も確認されず、酸化防止剤の残存量を示すRBOTは、限界値minに比較して、十分に残量があるminであった以上のことから、潤滑油の劣化は確認されませんでした。尚、別紙RBOTの減少傾向から油の余寿命を求めた結果、本試料は直近の更油から起算して稼働時間が時間まで使用可能であることが分かります。汚染度油中の水分を計測した結果、水分はppmと新油と同等であり、継続使用可能な状態にあることが確認されました。潤滑油は継続使用可能な状態にあると判断します。
報告№109-09136 報告№110-00334 | 分析№109-001160 分析№110-001496 | 110-001496 | は、摩耗粒子の形状、材質、サイズを判断パラメータに摩耗の発生箇所や原因、厳しさなどをフェログラフィー法およびIカップリング発光分光分析法による油中金属濃度で評価します。特に、フェログラフィー法により摩耗粒子をサイズ毎に配列・数値化して求めるIs値は、異常摩耗を早期発見するパラメータであり、また粒子の表面形状は摩耗の原因を知るパラメータにもなります。潤滑油中からはSOAPで鉄、鉛、銅、ケイ素、ホウ素、D－SOAPで鉄、鉛、銅、クロム、錫、亜鉛、カルシウム、アルミニウム、ナトリウムガが検出されました。これらの検出された金属元素から発生箇所を推定すると鉄、鉛、銅、クロム、錫、亜鉛・軸受等ケイ素、ホウ素カルシウム、アルミニウム、ナトリウム・外部混入異物であると思われます。このうち、機械部品が摩耗したと思われる元素はのグループです。分析結果から観察された粒子は、潤滑状態が正常な場合に発生する摩耗粒子異物の噛み込みなどで発生する切削粒子金属潤滑部が局部的に油膜切れを起して発生するシビア粒子でした。これらのことから、潤滑部では正常なマイルド摩耗と、やや厳しい凝着摩耗、そして異物による切削摩耗が発生していることが分かりました。観察された切削摩耗は、摩耗の中でも摩耗の進行速度が速いことから、この摩耗形態が観察された場合は傾向監視により摩耗の進行を確認することが必要です。特に、切削摩耗の原因となる混入異物が残留している場合、異物により摩耗が継続して発生する可能性があります。一方、潤滑状態の異常を早期発見するパラメータとして摩耗粒子を定量化して評価するフェログラフィーのIs値は、潤滑状態が厳しいの乗となっていました。転がり軸受の寿命の指標となるフレーキングが発生していないことから、継続使用可能な状態にあると思われますが、今後、摩耗により発生した表面損傷が起点となって、疲労摩耗の進行が懸念されます。・ケイ素の検出SOAPでケイ素がppm検出されました。一般に、潤滑油中からケイ素が検出された場合の原因として、シリコン油或いは、シリコン系の添加剤が検出されるフェログラフィーおよびフィルタ表面の異物観察で砂が多く観察されて検出されるシリコングリースをシール部に塗布している場合、このシリコングリースが潤滑油に混入して検出されるなどが挙げられますが、今回検出が比較的高濃度であることからの可能性が高いと考えられますについては、分析結果では確認することが出来ませんので、これに関する情報があれば提供をお願いします。・オイルリングの摩耗SOAP／D－SOAPで銅が比較的高い値で検出されました。これは、潤滑油用のオイルリングが摩耗して発生したものと推定されますが、オイルリングの摩耗が進行した場合、潤滑油の適正なかきあげに影響が生じ、軸受軌道面の油膜切れの原因となることから注意が必要です。潤滑油膜に混入した外部混入の異物や潤滑摺動部で発生した摩耗粒子は、摩耗を促進させ、或いは摩擦係数を上昇させるなど、潤滑状態に悪影響を与える因子であり、そのため油中異物の粒子数と重量は潤滑状態を評価するパラメータとして使用します。油の汚染物の中には、固形物の他に水分もあります。油中に混入した水分は、潤滑摺動部で腐食が発生したり、油の酸化劣化の加速触媒となるため、油中の水分は重要な管理パラメータです。計数汚染度はNAS級以上、重量汚染度は.mg/mlと共に当社推奨の管理限界値を超えていました。フィルタ表面の異物観察で銅合金、鉄錆、砂等が観察されたことから、汚染度が高い要因は、摩耗と外部混入異物の影響と思われます。一方、油中の水分を計測した結果、水分は.ppmと新油と同等であり継続使用可能な状態にあることが確認されました。は、油の粘度、油中のスラッジの発生量を判断パラメータに、粘度、全酸価、IR、RBOTで評価します。分析の結果、油の粘性を示す粘度は、mm/sと新油値.mm/sに比較した粘度変化率は-％とほぼ変化はなく、油中のスラッジの発生量を示す全酸価は、新油値の.mgKOH/gに比較して大きな変化のない.mgKOH/gと劣化は見られず、さらにはIRの結果でも油が劣化した場合に発生するカルボン酸の発生も確認されず、酸化防止剤の残存量を示すRBOTは、限界値minに比較して、十分に残量があるminでした。以上のことから、潤滑油の劣化は確認されませんでした。なお、別紙表および図から分かるように、RBOTの減少傾向から油の余寿命を求めた結果、本試料は前回採油から起算して稼動時間時間まで使用可能であることが分かりました。結論軸受および潤滑油は継続使用可能な状態にあるものの、以下の対策が必要です。汚染度の改善油の汚染度が高く、観察された異物が軸受摺動面に噛み込み摩耗が進行することが懸念されるため、汚染度の改善が必要です。汚染度の改善には濾過または更油が考えられます。定期的な分析摩耗の進行を監視するため、定期的に分析を実施し、摩耗の進行状況を確認することを推奨します。傾向監視のための次回採油時期は、理論的に求めると最短で約時間となります。この時間は、油中汚染物が均一になるために必要とする時間であり、この時間を経過すれば、再分析の結果から潤滑状態の傾向を確認することが可能となります。理論時間を参考に次回採油時期を検討されることを提案します。
報告№109-09094 報告№109-09094 | 分析№109-000893 分析№109-000893 | 109-000893_100127 | 分析評価者：佐々木義憲保有資格：ICMLMLAⅠ設備保全技能士級ISO-準拠機械状態監視診断技術者カテゴリーⅠ分析の結果、全てのデータが良好である事から、この油は継続使用可能と判断します。≪状態監視とパラメータ≫分析の目的および各分析のパラメータは以下の通りです。特性低下目的：油の分析結果から、や劣化傾向ならびに添加剤の消耗程度、残存寿命などを確認する。粘度JISK全酸価JISK赤外線吸収スペクトルJISK酸化安定度試験JISK汚染目的：油の分析結果から、砂塵あるいは水・異種油などによるや、異物混入の有無を確認する。水分JISK計数汚染度JISB重量汚染度JISB光学顕微鏡観察摩耗目的：油中の摩耗粒子を分析する事により、回転・摺動部の潤滑状態、摩耗劣化の程度、余寿命などを解析する。摩耗診断電子顕微鏡観察JISKX線マイクロアナリシス油中金属濃度）JISK≪分析結果≫特性低下粘度：良好粘度値mm/sの新油値mm/sに対する変化率は+.％であり、当社推奨の管理限界値±％以内に留まっています。全酸価：良好全酸価.mgKOH/gは新油値の.mgKOH/gに比較し高くはあるものの、有機物・有機化合物試験の結果で油劣化の兆候を示すカルボン酸の吸収が見られないことから問題は無いと判断します。赤外線吸収スペクトル：良好酸化安定度試験：良好酸化安定度試験の結果、数値minは当社推奨の管理限界値min以内に留まっており、現時点での使用は可能と判断します。汚染水分：良好水分値ppmは当社推奨の管理限界値以内に留まっています。計数汚染度：今回は実施していません。重量汚染度：今回は実施していません。光学顕微鏡観察：今回は実施していません。摩耗摩耗診断電子顕微鏡観察・X線マイクロアナリシス：今回は実施していません。油中金属濃度：今回は実施していません。
報告№108-0379 報告№108-0379 | 分析№108-02527 分析№108-02527 | 108-02527 | 、汚染度、軸受の潤滑状態を確認する。本試料油は、採油できた量が少なかったため、重量汚染度は参考値としてお考え下さい。軸受の潤滑状態分析の結果、計数汚染度がNAS級とやや高い値となっています。摩耗粒子の形態観察で異物の噛み込みなどで発生する切削粒子、局部的に高圧・高温となる場合に発生するフリクションポリマ、外部から混入したと思われる鉄錆、樹脂等がやや多く観察されています。更にD－SOAPで鉄、SOAPでケイ素が検出されたことから、汚染度が高い要因は、摩耗と外部混入異物の影響と考えられます。外部混入異物は、今回の採油が対象設備の停止中に排油口から採油を実施しているため、排油口配管内部に残留していた汚染物が検出された可能性が高いと思われますが、同時に観察された摩耗粒子は、粒子濃度が高めになる箇所からの採油であるにもかかわらず、正常な潤滑状態下で発生した摩耗粒子が支配的であることから、対象設備の潤滑状態は正常な状態にあると判断します。ケイ素の検出ケイ素がppm検出されています。一般に、潤滑油中からケイ素が検出された場合の原因として、油の消泡剤として使用されるシリコン系の添加剤が検出されるフェログラフィーおよびフィルタ表面の異物観察で砂が多く観察され、これが検出されるシリコングリースをシール部に塗布している場合、このシリコングリースが潤滑油に混入して検出されるなどが挙げられますが、今回の原因は、フェログラフィーおよびフィルタで砂はあまり観察されなかったことから、以外の可能性が考えられます。およびについては、分析結果では確認することが出来ませんので、原因を絞込むため、消泡剤の投与をしていないか、また、シリコングリースを使用している箇所があるかについてご確認下さい。を示す粘度、水分、全酸価、IR、RBOTの各データは良好の範囲にあることから、この油は継続使用可能と判断します。
報告№104-8044 報告№104-6074 | 分析№104-02040 分析№104-02204 | 104-02204 | 機器改修後ヶ月後に精点Aを実施した結果、摩耗は安定していると判断します。これらのことは、前回に比較して、計数汚染度はランク上昇しているものの良好の範囲にあり、SOAP／D-SOAPの鉄及びモリブデン濃度に変化がないこと異常摩耗の早期発見パラメータであるフェログラフィーのIs値が、のマイナス乗と良好の範囲にあること以上のことから判断しました。尚、を示す、粘度、水分、全酸価、IR、RBOTの各データは良好であることから、継続使用可能と判断します。
報告№109-0023 報告№109-0023 | 分析№109-00112 分析№109-00112 | 109-00112 | 本トライボ診断は、摩耗進行状況、汚染状況、を確認する。採油について今回の採油は、機器停止中にブロー配管から実施しているため、油循環中に採油した場合に比較し、油中粒子の沈降の影響を受け、分析データが高濃度に出る可能性があります。粒子の沈降は、採油時の油温や粒子サイズにより相違があります。例えば、μmの鉄系摩耗粒子であれば、油温がで時間にcm、時間でcm程度となります。このように、油温とサイズにより沈降速度は変化しますので、採油は極力この影響を少なくして実施することが重要で、油中粒子が均一な分散状態で実施するのが最良です。今回の分析は以上のことを踏まえて結果を検討します。軸受の潤滑状態トライボ診断の結果、前回に比較して、異常摩耗の早期発見パラメータであるフェログラフィーのIs値がの乗から乗に上昇し、摩耗粒子の形態観察で微小な疲労摩耗粒子と銅系粒子が観察されました。また、SOAP／D－SOAPの鉄濃度が増加していることも確認されました。現在のところ、転がり軸受の寿命の指標となるフレーキングの発生が確認されていないことから、本軸受は継続使用可能な状態にあると判断できますが、今後更に摩耗が進行し、転がり軸受の寿命の指標となるフレーキングに進展する場合も考えられるため、定期的な分析により摩耗の進行状況を監視されることを推奨します。油の汚染状況計数汚染度がナトリウム級以上と当社推奨の管理限界値を超え、重量汚染度がmg/mlとなっています。を示す粘度、水分、全酸価、IRの各データは良好であることから、この油は継続使用可能と判断します。
報告№109-09136 報告№110-00823 | 分析№109-001160 分析№110-003874 | 110-003874 | 潤滑油および軸受は継続使用可能な状態にあると判断します。本データを初期値として管理することを推奨します。
報告№111-00058 報告№111-00058 | 分析№111-000389 分析№111-000389 | 111-000389_date110825 | グリースの物理的性状は良好と判断します。グリースは継続使用可能な状態にあると判断します。≪状態監視とパラメータ≫分析の目的および各分析のパラメータは以下の通りです。特性低下目的：グリースの分析結果から、グリースの物理的性状や劣化傾向などを確認する。全酸価JISK赤外線吸収スペクトルJISKちょう度JISK滴点JISK摩耗目的：グリース中の摩耗粒子を分析する事により、回転・摺動部の潤滑状態、摩耗劣化の程度、余寿命などを解析する。摩耗診断電子顕微鏡観察JISKX線マイクロアナリシス油中金属濃度JISK≪分析結果≫特性低下全酸価：良好全酸価.mgKOH/gは新油値の.mgKOH/g以内にあることから問題は無いと判断します。赤外線吸収スペクトル：良好ちょう度：良好ちょう度値と当社推奨の管理限界値であるから以内に留まっています。滴点：良好滴点はと新油値のに比較し高いものの、ちょう度が良好の範囲にあり、かつ、有機物・有機化合物試験の結果で油劣化の兆候を示すカルボン酸の吸収が見られないことから、問題は無いと判断します。摩耗摩耗診断電子顕微鏡観察・X線マイクロアナリシス：今回は実施していません。油中金属濃度：今回は実施していません。
報告№109-09136 報告№111-00584 | 分析№109-001160 分析№111-002726 | 111-002726 | 濾過前の試料油を分析した結果、全てのデータが良好です。尚、RBOTが前回に比較し、min増加しています。RBOTが増加した理由は、更油、補給を実施した仮設タンクで他の軸受油と混合して濾過を実施した濾過機配管内や仮設タンクなどに油が残留していた以上のことが考えられます。お客様情報によると前回から今回までの間に濾過を実施していることから、およびが考えられます。但し、今回の分析結果で、酸価および粘度の各データに大きな変化はなく、異種油の混入などは確認されていないため、本試料油は継続使用可能な状態にあります。今後は、今回のRBOT値を基に潤滑油の寿命を評価します。
報告№109-09136 報告№112-00589 | 分析№109-001160 分析№112-002483 | 112-002483_date130403 | 分析の結果、潤滑油の劣化はなく、汚染度は良好な範囲にあることから、継続使用可能な状態にあると判断します。但し、異種油の混入、または油名が違う可能性がありますので、以下の対策を推奨します。軸受分析の結果、軸受は継続使用可能な状態にあると判断します。但し、疲労摩耗が発生しており、今後も摩耗の進行を傾向監視するため、以下の対策を推奨します。定期的な分析および分析周期の検討定期的に分析を実施することにより、データの変化から異常の兆候を早期に発見することが可能となります。また、今回は対象設備の初回分析であるため、あと最低でも回分析を実施し、分析データの変化から今後の分析周期を検討することを推奨します。今後、疲労摩耗の進行が懸念されるため、出来るだけ早めに回目の分析を実施することを推奨します。異種油の混入および油名の確認分析データから新油と一致しないデータが確認されたことから、異種油の混入または油名が違っている可能性があります。油は設備の条件にあった適正な性能のものを使用することが重要であるため、異種油の混入の有無、油名を再確認することを推奨します。は良好と判断します。粘度粘度は、mm/sと新油値mm/sに比較して、粘度変化率は+％で、当社推奨の管理限界値である±％以内にあり、良好と判断します。水分は、ppmと当社推奨の管理限界値の以下であり、良好と判断します。酸価は、.mgKOH/gと新油値.mgKOH/g以下であり、良好と判断します。IRIRチャートの結果、新油と使用油のスペクトルパターンが一致してない箇所が確認されました。異種油の混入、または油名の誤りなどが考えられます。は良好と判断します。計数汚染度計数汚染度は、NAS級と当社推奨の管理限界値NAS級以下であり、良好と判断します。重量汚染度は、.mg/mlと当社推奨の管理限界値mg/ml以下であり、良好と判断します。光学顕微鏡写真重量汚染度で濾過したフィルタ表面上の夾雑物を光学顕微鏡で観察した結果、鉄錆、砂等が観察されました。はフェログラフィーおよびSOAP-Tの結果から総合的に判断した結果、継続使用は可能ですが、機器の機能を保持するためにも傾向管理が有用と考えます。フェログラフィー【定量分析：Is値】Is値は異常摩耗の早期発見パラメータのつで、摩耗粒子を定量化するために用います。今回のIs値はの乗と低い値でした。フェログラフィー【定性分析：摩耗粒子および摩耗形態観察】観察された代表的な摩耗粒子は、以下の通りでした。疲労摩耗粒子・繰返し応力を受けて発生。Iカップリング発光分光分析【SOAP-T】検出された金属元素から発生箇所を推定すると、以下の通りでした。鉄、亜鉛・軸受等カルシウム、バリウム、ナトリウム・外部混入異物SOAP-Tの結果、リンが検出されませんでした。ご提供頂いた新油FBKオイルROには、リンは含まれていることから、異種油の混入、または油名の誤りなどが考えられます。
|  | 113-001727 | 潤滑油および対象設備は継続使用可能な状態にあると判断します。はフェログラフィーおよびSOAP-Tの結果から総合的に判断した結果、正常な状態にあると考えられます。フェログラフィー【定量分析：Is値】Is値は異常摩耗の早期発見パラメータのつで、摩耗粒子を定量化するために用います。Is値はのマイナス乗と、低い値でした。フェログラフィー【定性分析：摩耗粒子および摩耗形態観察】分析結果から観察された全ての粒子量は少でした。Iカップリング発光分光分析【SOAP-T】検出された金属元素から発生箇所を推定すると、以下の通りでした。鉄、錫・ギヤ、軸受等リン・添加剤カルシウム、ケイ素、ナトリウム・外部混入異物粘度、水分、酸価の各データは良好でした。
報告№113-00419 報告№113-00692 | 分析№113-001657 分析№113-002974 | 113-002974 | 本試料油は、主機停止時間経過後に採油し、油中粒子の沈降の影響があると思われるにもかかわらず、油中の汚染度がNAS級であり、汚染度が管理基準に到達していることがわかりました。油中金属分析の結果で、軸受の主成分である錫と主軸の主成分である鉄が微量ながらも検出されていることから、スラストメタルの油膜が破断して摩耗したことが汚染の原因と推定されます。この汚染度の高いタービン油を継続使用していた場合、油中の夾雑物が潤滑部に噛み込むことにより摩耗が進行した可能性が考えられました。最適な採油方法本試料油は、機器停止中に採油管から採油されているため、別紙油中粒子の沈降の影響に示すように、油中粒子が油槽底部に沈降し、分析データが低濃度に出ている可能性があります。正確なデータによる診断を行うためにも、今後の採油は、極力運転中もしくは停止直後の油槽中層部から実施されることを推奨します。異常摩耗の早期発見のパラメータであるIs値は、レベルと正常です。但し、潤滑部の摩耗が認められたため、定期的に潤滑油分析を実施し、摩耗推移を監視することが有用と考えます。D-SOAPで錫が検出されたことから、軸受メタルの摩耗が発生していたと推定されます。計数汚染度はNAS級と管理限界値に到達していました。フィルタ残渣に金属片、鉄錆、砂等が観察されたことから、汚染度が高い要因は、摩耗粒子と外部混入異物の影響と考えられます。
報告№109-09136 報告№112-00289 | 分析№109-001160 分析№112-001164 | 112-001164 | 潤滑油は継続使用可能な状態にあると判断します。但し、今後は障害予防を目的に以下の対策を推奨します。追加分析消泡性能が低下した場合、ギヤ歯面での油膜形成に影響が出て摩耗が進展することがありますので、フェログラフィーおよびSOAP-Tを追加して摩耗により発生する油中金属濃度や潤滑状態を確認することを推奨します。泡立ち試験泡立ち試験の結果は、-と新油値が-であるのに比較して高い値となっていたことから、消泡性能が低下していることが分かりました。今後の使用状況によっては油の酸化劣化が進行したり、ギヤ歯面およびベアリング軌道面で油膜切れが発生したりする場合があるため、消泡剤の添加による消泡性能の改善など何らかの対応が必要になると思われます。分析結果泡立ち試験の結果、消泡性能が低下していることが確認されました。粘度粘度はmm/sと新油値mm/sに比較して、粘度変化率は-％で、当社推奨の管理限界値である±％以内にあり、良好と判断します。泡立ち試験泡立ち試験は-と新油に比較して高い値でした。水分はと当社推奨の管理限界値の以下であり、良好と判断します。酸価は.mgKOH/gと新油値.mgKOH/gに比較して高いものの、IRの結果で油劣化の兆候を示すカルボン酸の吸収が確認されていないことから、良好と判断します。
報告№109-09136 報告№112-00214 | 分析№109-001160 分析№112-000877 | 112-000877 | 潤滑油および軸受は継続使用可能な状態にあると判断します。今後は、本データを初期値として管理することを推奨します。、汚染状態、は良好でした。
報告№109-09084 報告№109-09084 | 分析№109-000733 分析№109-000733 | 109-000733 | トライボ診断の結果、泡立ち試験を除く項目は良好です。泡立ち試験の結果は、一般的には消泡性能が低くいと判断できる値の-ですが、新油値の-と同レベルにあったため、良好と判断します。機器の潤滑状態潤滑状態指数はのマイナス乗と濾過設備のない機器であれば正常な潤滑状態にあると判断できます。しかし、フィルタが設置されているため、別紙インライン・オフラインフィルタの影響に示すとおり、粒子の大部分は捕捉され、異常な摩耗状態が発生したとしても正常な潤滑状態にあると誤認してしまう可能性があります。これらのフィルタの影響を検討した結果、ギヤは継続使用可能な状態にあると思われますが、潤滑状態指数は摩耗がやや厳しい状態であるの乗領域にあると推定できます。推定結果は、フィルタの濾過効率を仮定して求めたものですが、フィルタがない状態では油中の粒子濃度は現在より高いことは明らかです。そのためヶ月後に再度分析を実施し、摩耗進行の有無を確認することを推奨します。泡立ち試験の結果、消泡性能が低いと判断できる値であるものの、新油と同レベルにあると判断します。粘度は良好。粘度はmm/sと新油値.mm/sに比較して、粘度変化率は-.％で、当社推奨の管理限界値である±％以内にあり、良好と判断します。粘度はmm/sとなっています。粘度はmm/sとなっています。粘度指数はとなっています。粘度指数はとなっています。泡立ち試験は-となっています。泡立ち試験は-と新油と同レベルにあり、消泡性能が新油と同レベルにあると判断します。水分は良好。水分はと当社推奨の管理限界値の以下であり、良好と判断します。全酸価は良好。全酸価は.mgKOH/gと新油値.mgKOH/gに比較して高いものの、IRの結果で油劣化の兆候を示すカルボン酸の吸収が確認されていないことから、良好と判断します。機器の潤滑状態精密な濾過設備がない機器であれば、潤滑状態指数は正常の範囲にあると判断します。潤滑状態指数は正常の範囲にあると判断します。異常摩耗の早期発見パラメータである潤滑状態指数がのマイナス乗と精密な濾過設備がない機器であれば、潤滑状態指数は正常の範囲にあると判断します。
報告№108-0227 報告№110-00705 | 分析№108-01664 分析№110-003281 | 110-003281 | Iカップリング発光分光分析供試のタービン油を分析した結果、検出された金属元素は、SOAPの結果表に示すように、鉄、鉛、銅、錫、リン、亜鉛、カルシウム、ナトリウムが検出されました。これらの検出された金属元素から発生箇所を推定すると鉄、鉛、銅、錫・軸受等リン、亜鉛・オイル添加剤カルシウム、ナトリウム・外部混入異物であると思われます。このうち、機械部品が摩耗したと思われる元素はのグループです。メタルの摩耗深さ分析結果から軸受メタルの摩耗深さを求めました。更油およびメタルの交換時期などの情報が不明であるため、過去回の分析データの中で、SOAPの結果で得られている最も高い錫濃度ppmと油量Lから計算しました。その結果、メタル表面の平均的な摩耗深さは.μmとなり、メタルの表面粗さを軸受表面の一般的な粗さであるsと仮定すると、摩耗は軽微であると推定されます。フェログラフィー異常摩耗の早期発見パラメータとして摩耗粒子を定量化して評価するフェログラフィーのIs値は、前回のの乗から変化はないことから、摩耗が安定していることを示していました。摩耗粒子の形態で比較的多く観察された粒子は、潤滑状態が正常な場合に発生する摩耗粒子でした。このような摩耗粒子が観察された場合には、潤滑部では正常なマイルド摩耗が発生していることが分かります。前回に比較して計数汚染度はNAS級からNAS級にランク増加し、当社推奨の管理限界値に到達していました。フィルタ表面の異物観察で金属片、鉄錆等が観察されたことから、汚染度が高い要因は、摩耗と外部混入異物の影響と思われます。前回同様に粘度、水分、全酸価、IRの各データは良好でした。軸受および潤滑油は継続使用可能な状態にあるものの、汚染度が高く摩耗の進行が懸念されるため、以下の対策が必要です。濾過油中の汚染度が高いことから、観察された摩耗粒子や異物が軸受摺動面に噛み込み摩耗が進行することが懸念されるため、濾過を推奨します。定期的な分析摩耗の進行を監視するため、定期的に分析を実施し、摩耗の進行状況を確認することを推奨します。
報告№109-09136 報告№112-00588 | 分析№109-001160 分析№112-002430 | 112-002430_date130226 | 、汚染状態、摩耗状態ポンプ減速機と潤滑油は、継続使用可能な状態であるため、分解点検の必要はないと判断します。但し、観察された油中粒子には、異物の切削作用の影響で発生する切削摩耗や、油膜が局部的に破断する凝着摩耗で発生した摩耗粒子が観られたことから、今後の摩耗進行を傾向監視するため、＜以下のに示す＞対策を推奨します。余寿命予測フェログラフィーのIs値は、前回に比較しての乗から変化はなく、平衡状態で安定した潤滑状態になっていることがわかります。このような安定した潤滑状態では、異常な方向に向かう上昇角を示さないことからIs値による余寿命予測はできませんが、前回と今回の各データを比較した結果から総合的に判断すると、少なくとも年程度の間は継続して使用が可能な状態にあると判断します。定期的なトライボ診断トライボ診断は、潤滑油を分析し、潤滑油の性状を調査して継続使用が可能か、更油すべきかの評価を行うことはもとより、ギヤや転がり軸受、すべり軸受などの潤滑状態も評価する設備診断技術ですが、農業用の設備では稼働率にもよるものの年に回程度の診断により、そのデータの変化から異常の兆候を早期に発見することや、分解点検の必要性を判断することが可能となります。今回の分析データでは、潤滑油中に摩耗速度の早い摩耗形態の切削摩耗および凝着摩耗が確認されたことから、今後も定期的な分析診断により設備状態を把握することを推奨します。バックラッシによる評価トライボ診断では、バックラッシの増加量を分析結果から計算できますので、構造が確認できる図面、ギヤの形式、歯形、モジュール、歯数、歯幅、油入替後の稼働時間ならびに分解点検後の稼働時間をお知らせ下さい。計算結果をご報告いたします。はフェログラフィーおよびSOAP-Tの結果から総合的に判断した結果、傾向管理が必要な状態にあると考えられます。フェログラフィー【定量分析：Is値】Is値は異常摩耗の早期発見パラメータのつで、摩耗粒子を定量化するために用います。Is値は前回に比較しての乗から変化はなく、低い値でした。フェログラフィー【定性分析：摩耗粒子および摩耗形態観察】分析結果から比較的多く観察された粒子は、以下の通りでした。正常な摩耗粒子・潤滑状態が正常なマイルド摩耗により発生。切削粒子・異物や金属表面の微小突起による切削摩耗により発生。黒錆・潤滑状態がやや厳しい凝着摩耗により発生。金属接触が厳しく、且つ、高い摩擦熱が発生していると考えられます。フリクションポリマ・局部的に高圧・高温となる場合に発生。観察された摩耗粒子の中でも切削粒子、フリクションポリマは、注意が必要です。減速機で切削摩耗が発生した場合、減速機内部で使用されている転がり軸受が切削摩耗により生じた軌道面の損傷が起点となって、寿命が分の程度に低下することがあることから、切削摩耗には十分注意する必要があります。切削摩耗の発生原因となる混入異物が残留している場合、この異物により切削摩耗が継続して発生する可能性があります。フリクションポリマは、潤滑油が摺動面に押し込められ高圧状態になると同時に、圧縮熱により高温状態になった結果、基油自身が重合反応を起こし生成することが知られています。そのため、高圧高温状態の解消がなされなければ、潤滑油の劣化が進行し、粘度上昇に因る潤滑異常に進展する場合があります。Iカップリング発光分光分析【SOAP-T】検出された金属元素から発生箇所を推定すると、以下の通りでした。鉄、銅・ギヤ、軸受等亜鉛、カルシウム、ナトリウム・外部混入異物は良好と判断します。計数汚染度計数汚染度は、NAS級と当社推奨の管理限界値NAS級以下にあり、良好と判断します。重量汚染度は、.mg/mlと当社推奨の管理限界値mg/ml以下にあり、良好と判断します。光学顕微鏡写真重量汚染度で濾過したフィルタ表面上の夾雑物を光学顕微鏡で観察した結果、茶褐色のスラッジ、金属片、鉄錆、砂等が観察されました。は良好と判断します。粘度粘度は、mm/sと新油値.mm/sに比較して、粘度変化率は-％で、当社推奨の管理限界値である±％以内にあり、良好と判断します。水分は、ppmと当社推奨の管理限界値の以下にあり、良好と判断します。酸価は、.mgKOH/gと新油値に比較して高いものの、IRの結果で油劣化の兆候を示すカルボン酸の吸収が確認されていないことから、良好と判断します。IRIRチャートの結果、新油と使用油のスペクトルパターンはほぼ一致し、また、油劣化の兆候を示すカルボン酸の吸収が確認されていないことから、良好と判断します。
報告№109-09271 報告№109-09271 | 分析№109-001994・1995 分析№109-001994・1995 | 109-001994_1995 | 目的トライボ診断を実施し、、汚染度、軸受の潤滑状態を確認する。油清浄装置入口・出口の汚染度から濾過効率を確認する。を示す粘度、水分、全酸価、IRの各データは前回同様に当社推奨の管理限界値内にあることから、継続使用可能と判断します。油清浄装置の濾過効率による摩耗評価に関する考察油清浄装置の濾過効率を確認するため、油清浄装置の入口側と出口側の配管より採油を実施し、計数汚染度を実施しました。その結果を下表に示します。EMBEDExcel.Sheet.表に示す通り、～μm、～μmサイズは減少しているものの、～μmサイズの粒子数が油清浄装置入口に比較して出口の粒子数が若干大きな値を示しており、解析で使用可能な濾過効率を求めることができません。油清浄装置の入口と出口の粒子数を比較し、濾過後の出口側の粒子数が多くなる現象が見られた場合、その原因として、油清浄装置の濾過材が交換時期を迎えた採油配管の排油が十分ではなく、配管内に滞留していた錆などの汚染粒子が混入した状態で採油した採油試料が入れ替わった事などが考えられます。軸受の潤滑状態本機器は、油清浄装置が設置されており、油中粒子数は常に除去されています。今回の分析では上述したとおり、入口側と出口側の汚染度データが逆転していたため油清浄装置の濾過効率を求められず、定量的な評価はできません。そこで、今回は油中の摩耗粒子の形態から摩耗状況を確認します。油清浄装置入口の油中の摩耗粒子を詳細に観察した結果、観察された摩耗粒子は僅かであったことから、潤滑状態は正常な状態にあると考えられます。
報告№109-09577 報告№109-09577 | 分析№109-003558 分析№109-003558 | 109-003558 | 、汚染度、潤滑状態は良好でした。潤滑油および対象設備は継続使用可能な状態にあると判断します。は良好と判断します。粘度粘度はmm/sと新油値.mm/sに比較して、粘度変化率は+％で、当社推奨の管理限界値である±％以内にあり、良好と判断します。水分は.ppmと当社推奨の管理限界値の以下であり、良好と判断します。全酸価全酸価は.mgKOH/gと新油値.mgKOH/gに比較して高いものの、IRの結果で油劣化の兆候を示すカルボン酸の吸収が確認されていないことから、良好と判断します。IRIRの結果、油劣化の兆候を示すカルボン酸の吸収が確認されていないことから、良好と判断します。色相はLでした。は良好と判断します。計数汚染度計数汚染度はNAS級と当社推奨の管理限界値のNAS級以内にあり、良好と判断します。重量汚染度は.mg/mlと当社推奨の管理限界値のmg/ml以内にあり、良好と判断します。機器の潤滑状態機器の潤滑状態は正常と判断します。SOAPによる油中金属濃度SOAPによる油中金属濃度の結果、銅、油の添加剤成分と思われるリン、亜鉛、外部から混入したと思われるカルシウムが検出されました。SOAPによる油中金属濃度SOAPによる油中金属濃度の結果、油の添加剤成分である亜鉛、外部から混入したと思われるカルシウム、ナトリウムが検出されました。摩耗粒子診断異常摩耗の早期発見パラメータであるIs値がのマイナス乗と良好の範囲にあることから、潤滑状態は正常と判断します。
報告№109-09048 報告№109-09048 | 分析№109-000499 分析№109-000499 | 109-000499 | 機器の潤滑状態分析の結果、異常摩耗の早期発見パラメータであるフェログラフィーのIs値がのマイナス乗と良好の範囲にあり、摩耗粒子の形態観察でμm以下のマイルドな摩耗粒子が支配的であることが確認されたことから、潤滑状態は正常と判断します。潤滑油のコンディションである水分を除く項目は良好でした。水分は.ppmと当社推奨の管理限界値を超えていました。発錆予防のため更油または水分除去を推奨します。水分は当社推奨の管理限界値を超えています。粘度は良好と判断します。粘度はmm/sと新油値mm/sに比較して、粘度変化率は-％で、当社推奨の管理限界値である±％以内にあり、良好と判断します。水分は当社推奨の管理限界値を超えています。水分は.ppmと当社推奨の管理限界値のを超えています。全酸価は良好と判断します。全酸価は.mgKOH/gと新油値.mgKOH/gに比較して高いものの、IRの結果、油劣化の兆候を示すカルボン酸の吸収が確認されていないことから、良好と判断します。IRの結果、良好と判断します。IRの結果、新油に比較して変化はないことから、良好と判断します。は良好と判断します。計数汚染度は良好と判断します。計数汚染度はNAS級と当社推奨の管理限界値のNAS級以内にあり、良好と判断します。重量汚染度は良好と判断します。重量汚染度は.mg/mlと当社推奨の管理限界値のmg/ml以内にあり、良好と判断します。機器の潤滑状態機器の潤滑状態は正常と判断します。SOAPによる油中金属濃度の結果、良好です。SOAPによる油中金属濃度の結果、油の添加剤成分であるリン、外部から混入したと思われるバリウム、ケイ素、ホウ素が検出されています。SOAPによる油中金属濃度の結果、鉄が検出されています。SOAPによる油中金属濃度の結果、鉄、外部から混入したと思われるバリウム、カルシウム、ナトリウムが検出されています。摩耗粒子診断の結果は良好です。異常摩耗の早期発見パラメータであるIs値がのマイナス乗と良好の範囲にあり、潤滑状態は正常と判断します。
報告№107-4557 報告№107-4557 | 分析№107-02938 分析№107-02938 | 107-02938 | 廃止措置工事期間中であるが、運転状態にある機器においては保全計画を策定している。この中で当該機器については設備の状態監視保全の適用を行っている。油診断により精度の高い状態監視活動を行う。今回の採油は、注油口から機器停止中に実施しているため、油中粒子が均一に分散している油循環中に比較し沈降の影響を受け、分析データが低濃度に出る可能性があると思われます。今回の分析は以上のことを踏まえて結果を検討しました。分析の結果、SOAP／D－SOAPで鉄および錫が検出され、異常摩耗の早期発見パラメータであるフェログラフィーのIs値がの乗と高い値を示していました。今回の採油が、油循環中の採油に比較して、データが低目に出る可能性があるにもかかわらず、各分析データは高い値を示していました。フィルタ写真の結果、金属片、鉄錆等の異物が多く観察され、摩耗粒子の形態観察で、異物の噛み込みにより発生する切削粒子が多く観察されたことから、摺動面で発生している摩耗形態は、異物の噛み込みによる切削摩耗であると考えられます。この切削摩耗は異物が混入していない状態に比較して、摩耗進行速度が速く注意が必要であるため、可能であれば油槽内を清掃することを推奨します。出来ない場合は、定期的に分析を実施し、摩耗の進行状況を確認することを推奨します。尚、計数汚染度は分離した水分の影響でセンサーエラーを起こし、適正に測定できませんでした。SOAPの結果、銅が前回のppmに比較して、今回はppmに増加していたことから、銅の溶出が確認されました。銅を使用した箇所は、オイルリングなどが考えられます。銅の溶出は、潤滑油添加剤の亜鉛系添加剤の影響であることが知られており、この影響によるものと考えられました。油中の銅濃度が高い場合、別紙鉱油の酸化に対する金属触媒の影響に示すように酸化速度が速まりますので、酸化劣化の進行状況を油分析により監視されることを併せて推奨します。一方、油の基本特性を示す水分を除く項目は良好でした。水分は.ppmと当社推奨の管理限界値を超えていました。発錆予防のため、水分除去を実施することを併せて推奨します。尚、今後の採油は機器の潤滑状態をより正確に知るため、粒子の沈降の影響を極力抑え、油中粒子が均一な分散状態に近い状態での採油が望ましく、対象設備が運転中、または停止直後に採油を実施することを併せて推奨します。
報告№109-09136 報告№113-00644 | 分析№109-001160 分析№113-002757 | 113-002757 | 潤滑、汚染状態は良好の範囲にあることから、潤滑油は継続使用可能な状態にあると判断します。減速機減速機は継続使用可能な状態にあると判断します。但し、今後の摩耗推移を確認するためにも傾向監視を継続することが有効です。定期的な分析今後の凝着摩耗、疲労摩耗の推移を監視するため、定期的な分析実施を推奨します。最適な採油方法本試料油は、機器停止中に潤滑油タンク上部点検口から採油されているため、別紙油中粒子の沈降の影響に示すように、油中粒子が油槽底部に沈降し、分析データが低濃度に出ている可能性があります。正確なデータによる診断を行うためにも、今後の採油は、極力運転中もしくは停止直後の油槽中層部から実施されることを推奨します。異常摩耗の早期発見のパラメータであるIs値は、前回のレベルからレベルに上昇しているものの、正常です。但し、潤滑部の摩耗が認められたため、定期的に潤滑油分析を実施し、摩耗推移を監視することが有用と考えます。フェログラフィーで観察された代表的な粒子は、以下の通りです。正常な摩耗粒子・潤滑状態が正常なマイルド摩耗により発生。シビア粒子・潤滑状態がやや厳しい凝着摩耗により発生。極微小領域で油膜切れが発生したことを示します。疲労摩耗粒子・繰返し応力による金属疲労で発生。大型化するとフレーキングやスポーリングの発生が懸念されます。シビア粒子は、摩擦面が将来的に異常摩耗へ進展する可能性を示唆しているため、傾向監視が有用と思われます。詳細は、別紙傾向監視が必要な摩耗粒子をご覧ください。バックラッシご提供いただいた図面情報から本設備はまがりばかさ歯車、そして太陽歯車、遊星歯車、内歯車で構成される遊星歯車機構で構成されていることが分かりました。分解点検実施日が不明であることから、更油実施後の累計鉄濃度ppmを基に、更油実施以降のバックラッシの増加量を計算しました。その結果、ギヤ歯面から平均的に摩耗が発生していたと仮定した場合、バックラッシの増加量は以下の通りと推定されます。表バックラッシ増加量接触箇所 バックラッシ増加量上限値 バックラッシ増加量 まがりばかさ歯車 . 約 太陽歯車-遊星歯車 . 約. 遊星歯車-内歯車 . 約. バックラッシの初期値が不明であるため、増加量の上限値を適正なバックラッシの最大値と最小値の差としました。今回の推定されたバックラッシ増加量は上限値に比較して十分に小さい値であり、継続使用可能と判断します。但し、今回の計算は仮定に基づいて行っており、また、採油条件の影響で金属濃度が低濃度に出ている可能性があるため、参考値としてお考え下さい。計数汚染度は前回のNAS級からNAS級にランク上昇しているものの、当社推奨の管理限界値以下であり、良好です。前回同様、粘度、水分、酸価、IRの各データは良好です。
報告№109-09136 報告№112-00542 | 分析№109-001160 分析№112-002255 | 112-002255 | 潤滑油および軸受は継続使用可能な状態にあると判断します。但し、油中の汚染度がやや高く、今後も摩耗の進行を傾向監視するため、以下の対策を推奨します。定期的な分析および分析周期の検討定期的に分析を実施することにより、データの変化から異常の兆候を早期に発見することが可能となります。また、今回は対象設備の初回分析であるため、あと最低でも回分析を実施し、分析データの変化から今後の分析周期を検討することを推奨します。今後、局部的な油膜切れによる凝着摩耗や異物や金属表面の微小突起による切削摩耗の進行が懸念されるため、出来るだけ早めに回目の分析を実施することを推奨します。異種油の混入および油名の確認分析データから新油と一致しないデータが確認されたことから、異種油の混入または油名が違っている可能性があります。油は設備の条件にあった適正な性能のものを使用することが重要であるため、異種油の混入の有無、油名を再確認することを推奨します。はフェログラフィーおよびSOAP-Tの結果から総合的に判断した結果、やや厳しい状態にあると考えられます。フェログラフィー【定量分析：Is値】Is値は異常摩耗の早期発見パラメータのつで、摩耗粒子を定量化するために用います。今回のIs値はの乗とやや高い値でした。フェログラフィー【定性分析：摩耗粒子および摩耗形態観察】分析結果から比較的多く観察された粒子は、以下の通りでした。正常な摩耗粒子・潤滑状態が正常なマイルド摩耗により発生。シビア粒子・潤滑状態がやや厳しい凝着摩耗により発生。金属潤滑部が局部的に油膜切れを起していると考えられます。切削粒子・異物や金属表面の微小突起による切削摩耗により発生。樹脂・外部から混入したと考えられます。観察された摩耗粒子の中でも切削粒子は、注意が必要です。切削摩耗は、他の摩耗形態に比較して摩耗進行速度が速く注意が必要で、定期的なトライボ診断による状態監視が必要と考えます。切削摩耗の原因となる混入異物が残留している場合、この異物により切削摩耗が継続して発生する可能性があります。Iカップリング発光分光分析【SOAP-T】検出された金属元素から発生箇所を推定すると、以下の通りでした。鉄、銅、亜鉛・軸受等リン、亜鉛、カルシウム、バリウム、アルミニウム、ナトリウム・外部混入異物尚、リン、亜鉛、カルシウム、バリウムが比較的高く検出されました。ダフニータービンオイルの新油にはこれらの成分が含まれていないことから、検出された要因は、添加剤の投与、異種油の混入、油名が間違っている等が考えられます。計数汚染度はやや高い値でした。計数汚染度計数汚染度は、NAS級と当社推奨の管理限界値NAS級以下にあるものの、やや高い値でした。重量汚染度は、mg/mlと当社推奨の管理限界値mg/ml以下にあり、良好と判断します。光学顕微鏡写真重量汚染度で濾過したフィルタ表面上の夾雑物を光学顕微鏡で観察した結果、銅合金、鉄錆、砂等が観察されました。は良好と判断します。粘度粘度は、mm/sと新油値mm/sに比較して、粘度変化率は-.％で、当社推奨の管理限界値である±％以内にあり、良好と判断します。水分は、ppmと当社推奨の管理限界値の以下にあり、良好でした。酸価は、.mgKOH/gと新油値.mgKOH/gと若干高いものの、IRの結果、油劣化の兆候を示すカルボン酸の吸収が確認されていないことから、良好と判断します。IRIRチャートの結果、新油と使用油のスペクトルパターンはほぼ一致し、また、油劣化の兆候を示すカルボン酸の吸収が確認されていないことから、良好と判断します。
報告№104-0343 報告№105-4537 | 分析№104-02363 分析№105-01218 | 105-01218 | 分析の結果、ギヤ歯面では、すべり接触による厳しい金属接触が発生している事がわかりました。今後、更に摩耗が進行することが懸念されるため、ヶ月以内に再度分析を実施し、摩耗の進行状況を確認されることを推奨します。これらのことは、以下のことから判断しました。異常摩耗の早期発見パラメータであるフェログラフィーのIs値がの乗とやや高く、摩耗粒子の形態観察の結果、金属接触が厳しい場合に発生するシビア粒子が多く観察されたことSOAP／D－SOAPの結果、ギヤの摩耗により発生した鉄が検出されたこと。尚、減速機のバックラッシの増加を確認するためには、歯車のタイプ形状、モジュール、歯幅、歯数などの情報が必要です。是非、ご提供下さい。
報告№105-6050 報告№105-4019 | 分析№105-01529 分析№105-02679 | 105-02679 | 貴○○は廃止措置工事期間中であるが、運転状態にある機器においては保全計画を策定している。この中で当該機器については設備の状態監視保全の適用をおこなっており、油診断法により精度の高い状態監視活動を行うことを目的とし、トライボ診断を実施した。トライボ診断の結果、軸受メタルの摩耗が発生しているものの、本軸受は継続使用可能な状態にあると判断します。但し、摩耗粒子形態観察で異物の噛み込みにより発生する切削粒子、金属接触が厳しい場合に発生するシビア粒子が多く観察されたことから、摩耗形態は、切削摩耗と凝着摩耗が混在していることが分かりました。摩耗形態の中でも切削摩耗は摩耗進行速度が速く注意が必要ですので、継続使用可能な潤滑状態ではあっても定期的に分析を実施し、汚染状況及び摩耗の進行状況を確認されることを推奨します。又、SOAPの結果で銅がppm検出されたことから、銅を使用した部分の溶出が発生していると考えられます。この検出された銅は、潤滑油添加剤として使用されている亜鉛系添加剤の影響により溶出することが知られており、今回の検出は、この溶出によるものと考えられます。銅濃度は、別紙鉱油の酸化に対する金属触媒の影響に示すように銅濃度の増加に伴い酸化速度が速まりますので、酸化劣化の進行状況を油分析により監視されることを併せて推奨します。これらのことは、異常摩耗の早期発見パラメータであるフェログラフィーのIs値がの乗と高く、摩耗粒子の形態観察の結果、異物の噛み込みにより発生する切削粒子、金属接触が厳しい場合に発生するシビア粒子が多く観察されたことSOAPの結果、銅がppm検出されたこと以上のことから判断しました。
報告№109-09341 報告№109-09341 | 分析№109-002429 分析№109-002429 | 109-002429 | ディーゼル機関フィルタ上流側オイルパンにL補給し、ポールフィルタでオイルパン内の潤滑油の濾過を実施し、その後、プライミングポンプを起動して、時間循環しながら機関付潤滑油フィルタを通して濾過を実施した。その後プライミングポンプを停止して採油を実施した。濾過の効果を確認する。○汚染度計数汚染度がNAS級でした。○フェログラフィーおよびSOAP／D－SOAP異常摩耗の早期発見パラメータは、ディーゼル発電機の潤滑油としては良好な値であるの乗でした。また、観察された摩耗粒子は、μm以下の微小な鉄系摩耗粒子が多く観察されました。SOAPで鉄、鉛、銅、ニッケル、錫、D－SOAPで鉄が検出されました。濾過の効果オイルパンの潤滑油をポールフィルタで濾過し、時間循環して濾過を実施したことで、フィルタ上流側はNAS級と清浄な状態になりました。汚染粒子数はNAS級と清浄でした。汚染粒子数はNAS級と清浄でした。汚染度物重量はmg/mlでした。摩耗観察された摩耗粒子は、μm以下の微小な鉄系摩耗粒子が比較的多く観察されました。異常摩耗の早期発見パラメータであるフェログラフィーのIs値がの乗と良好の範囲にあり、摩耗粒子の形態観察の結果、観察された摩耗粒子は、μm以下の微小な鉄系摩耗粒子が比較的多く観察されました。金属濃度SOAP金属濃度SOAPの結果、鉄、鉛、銅、ニッケル、錫、油の添加剤成分であるリン、亜鉛、カルシウム、マグネシウム、ホウ素、外部から混入したと思われるアルミニウム、ケイ素、ナトリウムが検出されました。金属濃度酸溶解法金属濃度酸溶解法の結果、鉄、油の添加剤成分であるリン、カルシウム、外部から混入したと思われるアルミニウム、ナトリウムが検出されました。
報告№109-09136 報告№110-00363 | 分析№109-001160 分析№110-001647 | 110-001647 | 金属元素と濃度の分析は、試料油を以上の高温で発光させ、その光を分光器で分光し、分光によって得られた光の強度と金属固有の波長とから元素を特定するIカップリング発光分光分析法を用います。また摩耗状態は、SOAP-T法により求めた金属成分と濃度にフェログラフィー法による摩耗粒子分析とを加味して総合的に評価しますが、摩擦面の摩耗機構と摩耗状態の判断は摩耗粒子の形態と、異常摩耗の早期発見パラメータであるIs値により判断します。Iカップリング発光分光分析供試のギヤ油を分析した結果、検出された金属はSOAPの結果表に示すように、鉄、銅、リン、亜鉛、カルシウム、ナトリウム、ホウ素でした。これら検出された金属元素から発生箇所を推定すると、鉄、銅・ギヤ歯面、軸受等リン・オイル添加剤亜鉛、カルシウム、ナトリウム、ホウ素・外部混入異物であると思われます。このうち、機械部品が摩耗したと思われる元素はのグループです。フェログラフィー摩耗粒子と摩耗の形態分析結果から観察された粒子は、潤滑状態が正常な場合に発生する摩耗粒子でした。潤滑部では、正常なマイルド摩耗が発生していることが分かりました。潤滑状態異常摩耗の早期発見パラメータとして摩耗粒子を定量化して評価するフェログラフィーのIs値は、の乗となっており、本減速機の潤滑部では摩耗は発生しているものの、継続使用可能な状態にあると推定されます。バックラッシご提供いただいた減速機に関する情報から、スパイラルベベルギヤであり、この部分のバックラッシを求めました。その結果、減速機のギヤ歯面に摩耗が集中していたと仮定した場合、バックラッシの増加量は分解点検から時間で.μmと推定されました。バックラッシ増加分の上限値は、メーカにより差異はあるものの、当社の推奨するバックラッシは、一般に推奨されるμmを管理目安にしています。この値に比較して十分に小さい値です。水分、計数汚染度、重量汚染度は、いずれも良好でした。粘度、全酸価、IRの各データは良好の範囲にあり、この油は継続使用可能な状態にあると判断します。潤滑油および本減速機は継続使用可能な状態にあると判断します。定期的な分析減速機内部の摩耗の進行を監視するため、定期的に分析を実施し、摩耗の進行状況を確認することを推奨します。今後の分析も、今回同様に停止直後に採油することが望ましいと思われますが、理論的には運転時間が分以上経過している必要がありますので、この時間を参考に次回採油時期をご検討下さい。
報告№106-0025 報告№106-0518 | 分析№106-00118 分析№106-02999 | 106-02999 | 、汚染状態を確認する。分析の結果、を示す粘度、水分、全酸価、IR、RBOTの各データは良好でした。一方、計数汚染度がNAS級とやや高い値でした。光学顕微鏡写真で金属片、外部から混入したと思われる鉄錆、砂等の異物が多く確認されたことから、汚染度が高い原因は、金属片と外部から混入したと思われる異物の影響と考えられました。観察された外部混入異物は、採油が機器停止中に恒設ドレンラインから実施されているため、排油配管内部に堆積していた汚染粒子を採取した可能性があります。今回潤滑油を全量抜き取っておりますので、新油を充填する際にはフラッシングを念入りに実施することを推奨します。但し、光学顕微鏡写真の結果で微細な金属片も見られますので、念のため、今回試料油に対してフェログラフィーおよびSOAP／D－SOAPによる摩耗診断を追加実施されることを推奨します。尚、追加分析の実施で摩耗の発生が確認された場合、更油後も発生し続ける可能性があるため、機器運転再開後に再度分析を実施し、摩耗の発生状況を確認することが必要になる場合があります。
報告№107-4543 報告№107-4543 | 分析№107-02122 分析№107-02122 | 107-02122 | トライボ診断の結果、泡立ち試験を除く項目は良好でした。泡立ち試験の結果は、一般的には消泡性能が低くいと判断できる値の-ですが、新油値の-と同レベルにあったため、良好と判断します。一方、摩耗粒子の形態観察で外部から混入したと思われる鉄錆が観察されたものの、潤滑状態指数はの乗と濾過設備のない機器であれば正常な潤滑状態にあると判断できる状況でした。但し、潤滑油の摩耗粒子はフィルタに捕捉され、異常な摩耗状態が発生したとしても正常な潤滑状態にあると誤認してしまう可能性があります。フィルタの捕捉の影響による誤認を避けるため、今後の診断に当たっては、これまでの採油箇所に加え、フィルタの捕捉物も分析し、その結果から潤滑状態を評価することを推奨します。尚、フィルタ捕捉物の分析を実施する際には、フィルタ流量、フィルタ使用時間、主機稼働時間などの追加情報が必要です。泡立ち試験の結果、消泡性能が低いと判断できる値であるものの、新油と同レベルにありました。粘度は良好。粘度はmm/sと新油値mm/sに比較して、粘度変化率は-％で、当社推奨の管理限界値である±％以内にあり、良好と判断します。粘度は.mm/sでした。粘度は.mm/sでした。粘度指数はでした。粘度指数はでした。泡立ち試験は-でした。泡立ち試験は-と新油と同レベルにあり、消泡性能が新油と同レベルにあることが確認されました。水分は良好。水分は.ppmと当社推奨の管理限界値の以下であり、良好と判断します。全酸価は良好。全酸価はmgKOH/gと新油値mgKOH/g以内であり、良好と判断します。機器の潤滑状態精密な濾過設備がない機器であれば、潤滑状態指数は正常の範囲にあると判断します。潤滑状態指数は正常の範囲にあると判断します。異常摩耗の早期発見パラメータである潤滑状態指数がの乗と、精密な濾過設備がない機器であれば、潤滑状態指数は正常の範囲にあると判断します。
報告№107-4545 報告№108-5101 | 分析№107-02185 分析№108-03165 | 108-03165 | トライボ診断の結果、粘度を除く項目は良好です。粘度は、前回同様に新油値のmm/sに比較し変化率が-.％のmm/sとなっており、当社推奨の管理限界値である±％を超えています。粘度低下の要因のひとつとなる異種油の混入や劣化がIRで確認できなかったことから、今回の粘度低下は、潤滑油の製造ロットによる差異、または、潤滑油の分子がせん断作用を受けて低下したことなどが考えられます。現在のところ、本試料油は継続使用可能な状態にありますが、粘度低下は、シール部からの漏れ量の増加や、油膜形成に影響し摩耗の促進につながりやすくなることから、定期的な分析により粘度の低下および油の劣化の進行状況を確認することを推奨します。粘度が当社推奨の管理限界値を超えています。粘度は当社推奨の管理限界値を超えています。粘度はmm/sと新油値mm/sに比較して、粘度変化率は-.％で、当社推奨の管理限界値である±％を超えています。粘度はmm/sです。粘度はmm/sです。粘度指数はです。粘度指数はです。水分は良好。水分は.ppmと当社推奨の管理限界値の以下にあり、良好と判断します。全酸価は良好。全酸価は.mgKOH/gと新油値.mgKOH/gに比較して高いものの、IRの結果で油劣化の兆候を示すカルボン酸の吸収が確認されていないことから、良好と判断します。
報告№109-09250 報告№109-09250 | 分析№109-001872 分析№109-001872 | 109-001872 | 結論汚染度はやや高いものの、特性低下に係るパラメータは全て良好の範囲にあることから、潤滑油は継続使用可能と判断します。減速機は、摩耗は発生しているものの、比較的摩耗の進行速度が遅いマイルド摩耗が支配的ですので、継続使用可能と判断します。今後は定期的に分析を実施し、油劣化および摩耗の進行状況を確認することを推奨します。尚、可能であれば濾過または更油により汚染度を改善することを推奨します。特性低下特性低下に係るパラメータの分析結果は良好と判断します。粘度粘度はmm/sと新油値.mm/sに対する粘度変化率は-％で、当社推奨の管理限界値である±％以内にあり、良好と判断します。全酸価添加タービン油については、当社では管理限界値を設定しておらず、新油分析値との比較及び他の分析項目の結果より全酸価の状態判断を行います。その結果、全酸価はmgKOH/gと新油値mgKOH/gに比較して若干高くなっていますが、IRチャートに示すように劣化の兆候として現れるカルボン酸などの有機物・有機化合物の発生が確認されていないことから、異常のない値と判断します。酸化安定度酸化安定度はminであり、当社推奨の管理限界値のmin以上であることから、良好と判断します。有機物・有機化合物有機物・有機化合物は、IRチャートによる新油分析値との比較の結果、cm-付近に劣化の兆候を示すカルボン酸の吸収が確認されていないことから、良好と判断します。色相はLであり、新油値のLに比較して大きな変化がないことから、良好と判断します。汚染に係るパラメータの分析結果は、汚染粒子数は当社推奨の管理限界値を超えていました。水分はppmであり、当社推奨の管理限界値の以下であることから、良好と判断します。汚染粒子数はNAS級以上であり、当社推奨の管理限界値のNAS級を超えていました。汚染度物重量はmg/mlでした。摩耗フェログラフィーによる摩耗粒子の観察の結果、μm以下の鉄系摩耗粒子、疲労摩耗粒子、異物に噛み込みにより発生する切削粒子、局部的に高圧・高温となる場合に発生するフリクションポリマが観察されました。異常摩耗の早期発見パラメータであるフェログラフィーのIs値がの乗とやや高く、摩耗粒子の形態観察の結果、μm以下の鉄系摩耗粒子、疲労摩耗粒子、異物の噛み込みにより発生する切削粒子、局部的に高圧・高温となる場合に発生するフリクションポリマが観察されました。金属濃度SOAP法により金属濃度を測定した結果、潤滑箇所で発生する金属接触によって検出される鉄がppm、油の添加剤成分であるリンがppm、外部から混入したと思われる亜鉛がppm、カルシウムがppm、アルミニウムがppm、ケイ素がppm検出されました。金属濃度酸溶解法により金属濃度を測定した結果、潤滑箇所で発生する金属接触によって検出される鉄が.ppm、鉛が、銅が、クロムが、油の添加剤成分であるリンが、外部から混入したと思われる亜鉛が、カルシウムが.ppm、バリウムが、ナトリウムが検出されました。
報告№109-09136 報告№110-00406 | 分析№109-001160 分析№110-001862 | 110-001862 | 金属元素と濃度の分析は、試料油を以上の高温で発光させ、その光を分光器で分光し、分光によって得られた光の強度と金属固有の波長とから元素を特定するIカップリング発光分光分析法を用います。また摩耗状態は、SOAP法により求めた金属成分と濃度にフェログラフィー法による摩耗粒子分析とを加味して総合的に評価しますが、摩擦面の摩耗機構と摩耗状態の判断は摩耗粒子の形態と、異常摩耗の早期発見パラメータであるIs値により判断します。Iカップリング発光分光分析供試のタービン油を分析した結果、SOAPで鉄、ケイ素、D－SOAPで鉄、鉛、銅、クロム、錫、亜鉛、カルシウム、アルミニウム、ナトリウム、マグネシウムが検出されました。これらの検出された金属元素から発生箇所を推定すると鉄、鉛、銅、亜鉛、クロム、錫・軸受等カルシウム、アルミニウム、ケイ素、ナトリウム、マグネシウム・外部混入異物であると思われます。このうち、機械部品が摩耗したと思われる元素はのグループです。ケイ素の検出SOAPでケイ素がpm検出されました。一般に、潤滑油中からケイ素が検出された場合の原因として、シリコン油或いは、シリコン系の添加剤が検出されるフェログラフィーおよびフィルタ表面の異物観察で砂が多く観察されて検出されるシリコングリースをシール部に塗布している場合、このシリコングリースが潤滑油に混入して検出されるなどが挙げられますが、今回検出が比較的高濃度であることからの可能性が考えられます。については、分析結果では確認することが出来ませんので、これに関する情報があれば提供をお願いします。フェログラフィー摩耗粒子と摩耗形態分析結果から観察された粒子は、潤滑状態が正常な場合に発生する摩耗粒子異物の切削作用で発生する切削粒子局部的に高圧・高温となる場合に発生するフリクションポリマ外部から混入したと思われる鉄錆、砂等でした。潤滑部では、正常なマイルド摩耗、異物による切削摩耗が発生していることが分かりました。また、潤滑油が軸受摺動面で高圧下に押し込められ、局部的に高圧・高温状態となっている箇所があることも確認されました。摩耗形態の中でも切削摩耗は、摩耗進行速度が速い形態であることから管理には注意が必要です。転がり軸受で切削摩耗が発生している場合、軸受の寿命は分の程度に低下することが知られています。また、切削摩耗の発生原因となる混入異物が残留している場合、この異物により切削摩耗が継続して発生する可能性があります。フリクションポリマは、潤滑油が軸受軌道面に押し込められ高圧状態になると同時に、圧縮熱により高温状態になった結果、基油自身重合反応を起こし生成することが知られています。そのため、高圧高温状態の解消がなされなければ、潤滑油の劣化が進行し、粘度上昇に因る潤滑異常に進展する場合があります。潤滑状態異常摩耗の早期発見パラメータとして摩耗粒子を定量化して評価するフェログラフィーのIs値は、潤滑状態が厳しいの乗となっていました。計数汚染度、重量汚染度は共に当社推奨の管理限界値を超えていました。フィルタ表面の異物観察で金属片、鉄錆、砂等が観察されたことから、汚染度が高い要因は、摩耗と外部混入異物の影響と思われます。粘度、全酸価、IR、RBOTの各データは良好でした。尚、別紙RBOTの減少傾向から油の余寿命を求めた結果、本試料は直近の更油から起算して年月まで使用可能であることが分かります。軸受および潤滑油は継続使用可能な状態にあるものの、以下の対策が必要です。汚染度の改善油の汚染度が高く、観察された摩耗粒子や異物が軸受軌道面に噛み込み摩耗が進行し、軸受の寿命の指標となるフレーキングに進展することが懸念されるため、汚染度の改善が必要です。更油前に油槽内を清掃してから、更油することを推奨します。定期的な分析摩耗の進行を監視するため、定期的に分析を実施し、摩耗の進行状況を確認することを推奨します。傾向監視のための次回採油時期は、理論的に求めると最短で約時間となります。この時間は、油中汚染物が均一になるために必要とする時間であり、この時間を経過すれば、再分析の結果から潤滑状態の傾向を確認することが可能となります。理論時間を参考に次回採油時期を検討されることを提案します。シリコン系のグリースや添加剤の確認シリコン系の添加剤やグリースを使用している箇所があるかについてご確認下さい。
報告№108-0387 報告№109-00051 | 分析№108-02609 分析№109-000238 | 109-000238 | 分析の結果、ギヤ歯面および転がり軸受の潤滑状態は良好な状態にあり、継続使用可能と判断します。これらのことは、SOAP／D－SOAPの結果、鉄がやや多く検出され、異常摩耗の早期発見パラメータであるフェログラフィーのIs値がの乗と若干高いものの、摩耗粒子の形態観察の結果、マイルドな摩耗状態で発生する微小な摩耗粒子が支配的であること以上のことから判断しています。
報告№109-09249 報告№111-00569 | 分析№109-001747 分析№111-002637 | 111-002637 | 潤滑油および軸受は継続使用可能な状態であると判断します。但し、異種油の混入および油名が違う可能性があり、また今後も摩耗の進行を傾向監視するため、以下の対策を推奨します。定期的な分析摩耗の進行を監視するため、定期的に分析を実施し、摩耗の進行状況を確認することを推奨します。異種油の混入および油名の再確認有機物・有機化合物の結果、新油と異なるピークが確認されたことから、異種油の混入の有無および油名の再確認を推奨します。軸受メタルの情報提供今後軸受メタルの摩耗が進行した場合、摩耗程度を評価する必要がありますので、次回分析時には、メタルサイズ、直近のメタル交換からの運転時間をお知らせください。フェログラフィー異常摩耗の早期発見パラメータとして摩耗粒子を定量化して評価するフェログラフィーのIs値は、潤滑状態が正常なのマイナス乗でした。Iカップリング発光分光分析供試の潤滑油を分析した結果、検出された金属元素は、油中金属元素の結果表に示すように、錫、リン、カルシウム、ナトリウムでした。検出されたこれらの金属元素から発生箇所を推定すると錫・軸受等リン、カルシウム、ナトリウム・外部混入異物であると思われます。このうち、機械部品が摩耗したと思われる元素はのグループです。金属濃度で軸受メタルの主成分である錫が検出されたことから、軸受メタルの摩耗が発生していると思われます。水分、汚染粒子数、汚染度物重量の各データは良好でした。有機物・有機化合物有機物・有機化合物の結果、新油と異なるピークが確認されたことから、異種油が混入したか、或いは、油名が違う可能性が考えられます。今回の分析結果だけでは異種油の特定は出来ませんが、現状では異種油等の混入が原因となる油の劣化は確認されていませんので、早急な対策を行う必要はないと思われます。分析結果特性低下特性低下に係るパラメータの分析結果は、IRチャートの結果から新油との相違点が確認されたことから異種油の混入、或いは、油名が違う可能性が考えられました。粘度粘度はmm/sと新油値mm/sに対する粘度変化率は+.％で、当社推奨の管理限界値である±％以内にあり、良好と判断します。全酸価添加油の全酸価は、油メーカによって初期値が違うため統一した管理基準を設定するのが困難であることから、当社では管理限界値を設定しておらず、新油分析値との比較及び他の分析項目の結果より全酸価の状態判断を行います。その結果、全酸価は.mgKOH/gと新油値.mgKOH/gに比較して変化はないことから、良好と判断します。酸化安定度酸化安定度はminであり、当社推奨の管理限界値のmin以上であることから良好と判断します。有機物・有機化合物有機物・有機化合物は、IRチャートによる新油分析値との比較の結果、cm-付近に劣化の兆候を示すカルボン酸の吸収が確認されていないことから、良好と判断します。但し、別紙IR吸収パターンの相違から分かるように、新油と異なる有機物・有機化合物の存在が確認されました。色相はL.であり、新油値のL.に比較して変化はないことから、良好と判断します。汚染に係るパラメータの分析結果は良好と判断します。水分はであり、当社推奨の管理限界値の以下であることから良好と判断します。汚染粒子数はNAS級であり、当社推奨の管理限界値のNAS級以内であることから良好と判断します。汚染度物重量は.mg/mlであり、当社推奨の管理限界値のmg/ml以内であることから良好と判断します。摩耗金属濃度で軸受メタルの主成分である錫が検出されました。異常摩耗の早期発見パラメータであるフェログラフィーのIs値がのマイナス乗と当社基準値と比較して良好の範囲にあったことから潤滑箇所の潤滑状態は正常と判断します。金属濃度SOAP法により金属濃度を測定した結果、潤滑箇所で発生する金属接触によって検出される錫がppm、外部から混入したと思われるリンがppmに検出されました。金属濃度酸溶解法により金属濃度を測定した結果、外部から混入したと思われるカルシウム、ナトリウムがと僅かに検出されましたが良好と判断します。
報告№108-5071 報告№110-00726 | 分析№108-02721 分析№110-003364 | 110-003364 | 潤滑油は継続続使用可能な状態にあると判断します。今後、障害予防を目的に以下の対策を推奨します。追加分析消泡性能が低下した場合、ギヤ歯面での油膜形成に影響が出て摩耗の発生が進展することがあります。今後は消泡性能低下の影響により摩耗が進展する可能性がありますので、フェログラフィーおよびSOAPを追加することを推奨します。分析結果泡立ち試験の結果、消泡性能が低下していることが確認されました。粘度粘度はmm/sと新油値mm/sに比較して、粘度変化率は-％で、当社推奨の管理限界値である±％以内にあり、良好と判断します。泡立ち試験泡立ち試験は-と新油に比較して高い値でした。水分は.ppmと当社推奨の管理限界値の以下であり、良好と判断します。全酸価全酸価はmgKOH/gと新油値mgKOH/g以下にあり、良好と判断します。
報告№108-0227 報告№110-00696 | 分析№108-01664 分析№110-003252 | 110-003252 | Iカップリング発光分光分析供試のタービン油を分析した結果、SOAP／D－SOAPで鉄、カルシウム、ケイ素、ナトリウムが検出されました。これらの検出された金属元素から発生箇所を推定すると鉄・軸受等カルシウム、ケイ素、ナトリウム・外部混入異物であると思われます。このうち、機械部品が摩耗したと思われる元素はのグループです。フェログラフィー異常摩耗の早期発見パラメータとして摩耗粒子を定量化して評価するフェログラフィーのIs値は、潤滑状態が正常なの乗でした。摩耗粒子の形態で比較的多く観察された粒子は、潤滑状態が正常な場合に発生する摩耗粒子、局部的に高圧・高温となる場合に発生するフリクションポリマでした。このような摩耗粒子が観察された場合には、潤滑部では正常なマイルド摩耗が発生していることが分かります。フリクションポリマは、潤滑油が軌道面に押し込められ高圧状態になると同時に、圧縮熱により高温状態になった結果、基油自身が重合反応を起こし生成することが知られています。そのため、高圧高温状態の解消がなされなければ、潤滑油の劣化が進行し、粘度上昇に因る潤滑異常に進展する場合があります。計数汚染度はやや高い値でした。フィルタ表面の異物観察で金属片、鉄錆等が観察されたことから、汚染度が高い要因は、摩耗と外部混入異物の影響と思われます。粘度、全酸価、IR、RBOTの各データは良好でした。尚、別紙RBOTの減少傾向から油の余寿命を求めた結果、本試料は直近の更油から起算して稼働時間が時間まで使用可能であることが分かります。潤滑油および軸受は継続使用可能な状態にあるものの、摩耗の進行が懸念されるため、以下の対策が必要です。定期的な分析摩耗の進行を監視するため、定期的に分析を実施し、摩耗の進行状況を確認することを推奨します。再分析の時期を理論的に求めたところ、最短で約時間となります。この時間は、油中汚染物が均一になるために必要とする時間であり、この時間を経過すれば、油が入れ替わっていても再分析の結果から状態の傾向を確認することが可能となります。そのため、試運転などで数時間の運転が可能であれば、より的確に状況が確認できますので再分析を推奨します。油槽内の清掃潤滑油が汚染されていることから、油槽内は汚染されていると思われます。更油をする際には、油槽内を清掃し、更油する新油もNAS級程度の清浄な潤滑油を更油することを推奨します。
報告№104-8044 報告№104-0276 | 分析№104-02040 分析№104-02053 | 104-02053 | 前回からの摩耗の進行状況を確認するために分析を実施しました。分析の結果、摩耗は安定していると判断します。これらのことは、前回に比較して、計数汚染度はランク上昇しているものの、SOAP／D-SOAPの鉄濃度に変化がないこと異常摩耗の早期発見パラメータであるフェログラフィーのIs値が、と良好の範囲にあること以上のことから判断しました。
報告№103-0329 | 分析№103-03189 | 103-03189 | 経緯定検での軸受状態の検査結果では、メタルの状態は問題なく正常であった。定検後、主機フラッシングを実施し、潤滑油の汚染度はNASないし級を確認した。又、定検後の月日から日にかけて試運転と負荷運転を実施しているが、軸受は特に異常は確認されなかった。尚、試運転中であるため、油清浄器は稼動していなかった。目的油中の異物が軸受の摩耗に影響していないことをトライボ診断により確認することを目的とした。考察分析の結果、全てのデータが良好であることから、潤滑状態は良好であり、軸受の摩耗が進行していないことが確認された。したがって、異物の混入も少なく、摩耗を引き起こすレベルになかったものと判断する。このことは、異物が混入した場合に特徴的に観察される、切削粒子が観察されず、また、計数汚染度がNAS級と正常な汚染度であり、軸受の主成分である錫がSOAP／D－SOAPで検出されなかったこと、そして異常摩耗の早期発見パラメータであるフェログラフィーのIs値がのマイナス乗と良好な範囲にあること以上のことから判断した。
報告№108-7519 報告№108-7519 | 分析№108-02341 分析№108-02341 | 108-02341 | 現在、発電機の振動が大きくなっている。発電機の振動が大きくなっている原因が軸受の潤滑状態の悪化による可能性が考えられたため、精点Bを実施し、軸受の潤滑状態を確認する。精点Bを実施した結果、全てのデータが良好であることが確認されました。このことから、スラスト軸受およびガイド軸受摺動面における潤滑状態は良好と判断します。但し、潤滑油を濾過したフィルタ表面には、軸受油槽内部で発生することがないと思われるμmサイズの金属粒子が確認されました。この金属粒子は、外観観察から銅系の金属であると思われます。粒子の材質、発電機の構造から、発生箇所は本軸受油槽の内部にある冷却水配管などの可能性が考えられました。以上ことから、スラスト軸受またはガイド軸受は振動発生には関与していないと判断されますが、フィルタ上に観察された銅系金属は明らかに金属接触により発生した形態であることから、銅を使用した部分、例えば、油槽内の冷却用配管の支持部と配管などの接触部で摩耗が発生している可能性が考えられました。この摩耗の発生原因は、既に確認されている振動の影響で、冷却水用配管の支持部がゆるみ、支持部と冷却配管に微小な摺動が発生したり、その他銅系材料を使用した部位における摺動摩耗が発生したためと考えられました。現在のところ、発生量も少なく、軸受の摩耗への影響は小さいものの、今後さらに摩耗が進行し、発生した摩耗粒子により軸受の摩耗が発生したり、冷却管から発生していた場合、ピンホールが発生して、冷却水の混入につながることが懸念されるため、定期的に分析を実施し、摩耗の進行状況の確認、および水分混入有無のチェックを推奨します。これらのことは、前回に比較して、計数汚染度はランク減少し、SOAP／D-SOAPの鉄および錫濃度に変化がないこと異常摩耗の早期発見パラメータであるフェログラフィーのIs値がのマイナス乗と良好の範囲にあること潤滑油を濾過したフィルタ表面にμmサイズの金属粒子が観察されたこと以上のことから判断しました。
報告№102-8005 | 分析№102-00092 | 102-00092 | 営業運転開始からおおよそヶ月程度経過した時点で採油し、分析を実施した。その結果、フェログラフィーを除く項目は良好でした。フェログラフィーの結果、摩耗の過酷度を示すIs値がと良好の範囲にあるものの、摩耗粒子の形態観察結果から、摺動面の微小突起や異物の噛み込みの影響で発生した切削粒子や、厳しい金属接触が起きている場合に発生するシビア粒子が観察されました。これは初期のなじみ摩耗が発生していたと考えられます。今回のようになじみ過程で大型のシビア粒子が観察された場合は、なじみ過程が正常に終了していない場合があり、異常摩耗に進展することも懸念しなければなりません。なじみ過程が正常な状態で終了した場合、大型のシビア粒子は観察される事が少なく、従って、今回のなじみ過程では、局部的な金属接触がごく一部で発生したと考えられます。この接触が、既に正常な状態に推移しているか、或いは、進行しているのかを確認するためには、月に予定している初期試験をヶ月程度前倒しに実施されることを推奨します。
報告№106-0293 報告№106-0293 | 分析№106-01597・1598 分析№106-01597・1598 | 106-01597_1598 | 目的トライボ診断を実施し、、汚染度、軸受の潤滑状態を確認する。油清浄器入口・出口の汚染度から濾過効率を確認する。を示す粘度、水分、全酸価、IRの各データは試料共に当社推奨の管理限界値内にあることから、継続使用可能と判断します。油清浄器の濾過効率による油汚染度管理に関する考察油清浄器の濾過効率を確認するため、油清浄器の入口側と出口側の配管より採油を実施し、計数汚染度を実施しました。その結果を下表に示します。EMBEDExcel.Sheet.表に示す通り、油清浄器入口に比較して出口の粒子数が若干大きな値を示しており、濾過効率を求めることができませんでした。油清浄器の入口と出口の粒子数を比較し、濾過後の出口側の粒子数が多くなる現象が見られた場合、その原因として、油清浄器の濾過材の交換時期を迎えた採油配管の排油が十分ではなく、配管内に滞留していた錆などの汚染粒子が混入した状態で採油した採油試料が入れ替わった事などが考えられます。軸受の潤滑状態本機器は、油清浄器が設置されており、油中粒子数は常に除去されています。今回の分析では上述したとおり、入口側と出口側の汚染度データが逆転していたため油清浄器の濾過効率を求められず、定量的な評価はできませんでした。そこで、今回は油中の摩耗粒子の形態から摩耗状況を確認しました。油中の摩耗粒子を詳細に観察した結果、下写真に示す通り油清浄器入口の試料油中には、油膜切れにより発生するシビア粒子が観察されました。油清浄器に発生した摩耗粒子が捕捉されているため、確認された数は少ないものの、次回分析の際には摩耗進行に注意が必要です。
報告№105-6050 報告№106-0472 | 分析№105-01529 分析№106-02701 | 106-02701 | 分析の結果、摩耗の安定が確認されたことから、本減速機は継続使用可能と判断します。これらのことは、前回に比較して計数汚染度がランク増加したこと摩耗粒子形態観察の結果、異物の噛み込みにより発生する切削粒子、局部的に高圧・高温となる場合に発生するフリクションポリマが観察されたものの、異常摩耗の早期発見パラメータであるフェログラフィーのIs値がと良好の範囲にあること以上のことから判断しました。尚、バックラッシの増加量を分析結果から計算し、CBMによる傾向監視に役立てる事が出来ますので、構造が確認できる図面、ギヤの形式、歯形、モジュール、歯数、回転数、増速比、歯幅をお知らせ下さい。計算結果を報告します。
報告№108-5071 報告№111-00278 | 分析№108-02721 分析№111-001326 | 111-001326 | 潤滑油は継続使用可能な状態にあると判断します。但し、今後は障害予防を目的に以下の対策を推奨します。追加分析消泡性能が低下した場合、ギヤ歯面での油膜形成に影響が出て摩耗の発生が進展することがあります。今後は消泡性能低下の影響により摩耗が進展する可能性がありますので、フェログラフィーおよびSOAP-Tを追加して摩耗により発生する油中金属濃度や潤滑状態を確認することを推奨します。分析周期の短縮今後、全酸価の上昇が予測されますので、同様に分析周期を短縮して傾向監視を強化することを併せて推奨します。全酸価全酸価は、前回の.mgKOH/gから.mgKOH/gに上昇していました。現在のところ、IRで油劣化の兆候を示すカルボン酸の吸収が確認されていないことから継続使用可能と判断しますが、全酸価が上昇し始めていることから今後の劣化進行に注意が必要です。泡立ち試験泡立ち試験の結果は、-と新油値が-であるのに比較して高い値となっていたことから、消泡性能が低下していることが分かりました。今後の使用状況によっては油の酸化劣化が進行したり、ギヤ歯面およびベアリング軌道面で油膜切れが発生したりする場合があるため、消泡剤の添加による消泡性能の改善など何らかの対応が必要になると思われます。分析結果前回に比較して全酸価が上昇していました。泡立ち試験の結果、消泡性能が低下していることが確認されました。粘度粘度はmm/sと新油値mm/sに比較して、粘度変化率は-％で、当社推奨の管理限界値である±％以内にあり、良好と判断します。泡立ち試験泡立ち試験は-と新油に比較して高い値でした。水分はppmと当社推奨の管理限界値の以下であり、良好と判断します。全酸価全酸価は.mgKOH/gと新油値.mgKOH/gに比較して高いものの、IRの結果で油劣化の兆候を示すカルボン酸の吸収が確認されていないことから、良好と判断します。
報告№109-09094 報告№109-09094 | 分析№109-000888 分析№109-000888 | 109-000888_100127 | 分析評価者：佐々木義憲保有資格：ICMLMLAⅠ設備保全技能士級ISO-準拠機械状態監視診断技術者カテゴリーⅠ分析の結果、全てのデータが良好である事から、この油は継続使用可能と判断します。≪状態監視とパラメータ≫分析の目的および各分析のパラメータは以下の通りです。特性低下目的：油の分析結果から、や劣化傾向ならびに添加剤の消耗程度、残存寿命などを確認する。粘度JISK全酸価JISK赤外線吸収スペクトルJISK酸化安定度試験JISK汚染目的：油の分析結果から、砂塵あるいは水・異種油などによるや、異物混入の有無を確認する。水分JISK計数汚染度JISB重量汚染度JISB光学顕微鏡観察摩耗目的：油中の摩耗粒子を分析する事により、回転・摺動部の潤滑状態、摩耗劣化の程度、余寿命などを解析する。摩耗診断電子顕微鏡観察JISKX線マイクロアナリシス油中金属濃度）JISK≪分析結果≫特性低下粘度：良好粘度値mm/sの新油値mm/sに対する変化率は+.％であり、当社推奨の管理限界値±％以内に留まっています。全酸価：良好全酸価.mgKOH/gは新油値の.mgKOH/gに比較し高くはあるものの、有機物・有機化合物試験の結果で油劣化の兆候を示すカルボン酸の吸収が見られないことから問題は無いと判断します。赤外線吸収スペクトル：良好酸化安定度試験：良好酸化安定度試験の結果、数値minは当社推奨の管理限界値min以内に留まっており、現時点での使用は可能と判断します。汚染水分：良好水分値ppmは当社推奨の管理限界値以内に留まっています。計数汚染度：今回は実施していません。重量汚染度：今回は実施していません。光学顕微鏡観察：今回は実施していません。摩耗摩耗診断電子顕微鏡観察・X線マイクロアナリシス：今回は実施していません。油中金属濃度：今回は実施していません。
報告№109-09136 報告№110-00772 | 分析№109-001160 分析№110-003722 | 110-003722 | Iカップリング発光分光分析供試のタービン油をSOAP／D－SOAPで分析した結果、鉄、リン、カルシウム、バリウム、ナトリウムが検出されました。これらの検出された金属元素から発生箇所を推定すると鉄・シリンダ・ポンプ内部等バリウム・オイル添加剤リン、カルシウム、ナトリウム・外部混入異物であると思われます。このうち、機械部品が摩耗したと思われる元素はのグループです。フェログラフィー異常摩耗の早期発見パラメータとして摩耗粒子を定量化して評価するフェログラフィーのIs値は、潤滑状態がやや厳しいの乗でした。摩耗粒子の形態で比較的多く観察された粒子は、潤滑状態が正常な場合に発生する摩耗粒子、金属潤滑部が局部的に油膜切れを起して発生するシビア粒子、金属接触が厳しく、且つ、摩擦熱が高い場合に発生する黒錆でした。このような摩耗粒子が観察された場合には、潤滑部で発生している摩耗は、正常なマイルド摩耗とやや厳しい摩耗による凝着摩耗であることが分かります。計数汚染度はやや高い値でした。フィルタ表面の異物観察で鉄錆、砂等が観察されたことから、汚染度が高い要因は、摩耗と外部混入異物の影響と思われます。IR、RBOTの各データは良好でした。対象設備および潤滑油は継続使用可能な状態にあると判断します。但し、摩耗の進行による汚染度の上昇が懸念されるため、ヶ月後に回目の初期試験を実施し、摩耗の進行状況を確認することを推奨します。
報告№108-5071 報告№113-00641 | 分析№108-02721 分析№113-002878 | 113-002878 | 潤滑油は継続続使用可能な状態にあると判断します。粘度、水分、酸価の各データは良好でした。分析結果は良好と判断します。粘度粘度は.mm/sと新油値.mm/sに比較して、粘度変化率は-％で、当社推奨の管理限界値である±％以内にあり、良好と判断します。水分はppmと当社推奨の管理限界値の以下にあり、良好と判断します。酸価はmgKOH/gと新油値mgKOH/g以下にあり、良好と判断します。
報告№107-4545 報告№108-5033 | 分析№107-02185 分析№108-01085 | 108-01085 | トライボ診断の結果、全てのデータが良好であることから、この油は継続使用可能と判断します。は良好と判断します。粘度は良好。粘度は.mm/sと新油値mm/sに比較して、粘度変化率は-.％で、当社推奨の管理限界値である±％以内にあり、良好と判断します。粘度はmm/sでした。粘度はmm/sでした。粘度指数はでした。粘度指数はでした。水分は良好。水分はppmと当社推奨の管理限界値の以下であり、良好と判断します。全酸価は良好。全酸価は.mgKOH/gと新油値.mgKOH/gに変化はなく、良好と判断します。
報告№103-4552 | 分析№103-02423 | 103-02423 | 分析の結果、本軸受は継続使用可能な状態にあると判断します。このことは、異常摩耗の早期発見パラメータであるIs値がの乗と正常な潤滑範囲にあり、ベアリング軌道面から発生した摩耗粒子も小さく、マイルドな摩耗状態で進行していると考えられる。以上のことから判断しました。
報告№108-0204 報告№108-0253 | 分析№108-01503 分析№108-01843 | 108-01843 | 今回の採油は、対象設備の停止中にドレンバルブから実施しているため、油循環中に採油した場合に比較し、油中粒子の沈降の影響を受け、分析データが高濃度に出る可能性があります。今回の分析は以上のことを踏まえて結果を検討しました。【軸受の潤滑状態】トライボ診断の結果、異常摩耗の早期発見パラメータであるフェログラフィーのIs値が高いの乗となっていました。摩耗粒子の形態観察で局部的に高圧・高温となる場合に発生するフリクションポリマ、外部から混入したと思われる鉄錆、砂等が多く観察されました。フリクションポリマは、油が軸受軌道面で高圧下に押し込められ高圧状態になると同時に、圧縮熱も発生して高温状態にもなり、その結果、潤滑油が重合して発生することが知られています。そのため、高温高圧状態の解消がなされなければ、潤滑油は劣化する場合がありますので、定期的に分析を実施する必要があります。観察された摩耗粒子には、フリクションポリマの他に赤錆が多く観察されており、水分の混入の影響により油槽内部に錆の発生がある可能性がありますので、発生予防のため、水分除去を推奨します。【油の汚染状況】計数汚染度がナトリウム級以上と当社推奨の管理限界値を超え、重量汚染度がmg/mlでした。【】を示す水分を除く項目は良好でしたが、水分がppmと当社推奨の管理限界値を超えていました。発錆予防のため水分除去を実施されることを推奨します。尚、上述しましたように今回の採油は対象設備の停止中の採油であるため、対象設備の運転中の採油に比較して汚染度は高目に出ている可能性があります。採油は、粒子の沈降の影響を少なくすることが重要であり、そのため油中粒子が均一な分散状態で実施されることを併せて推奨します。
報告№109-09136 報告№111-00271 | 分析№109-001160 分析№111-001282 | 111-001282 | 軸受は継続使用可能な状態にあると判断します。前回に比較してSOAP／D－SOAPの結果で、鉄濃度に大きな変化はなく、異常摩耗の早期発見パラメータであるフェログラフィーのIs値がの乗と良好でした。前回に比較して計数汚染度はNAS級からNAS級にランク増加しているものの、当社推奨の管理限界値内にあり、良好でした。分析結果は良好と判断します。計数汚染度計数汚染度はNAS級と当社推奨の管理限界値のNAS級以内にあり、良好と判断します。重量汚染度はmg/mlでした。機器の潤滑状態機器の潤滑状態は正常と判断します。SOAPSOAPの結果、摩耗により発生する鉄、油の添加剤成分であるリンが検出されました。D－SOAPD－SOAPの結果、摩耗により発生する鉄が検出されました。フェログラフィー異常摩耗の早期発見パラメータであるフェログラフィーのIs値がの乗と良好の範囲にあり、潤滑状態は正常と判断します。
報告№108-6005 報告№108-0037 前回分析でＢ号機のベアリングを交換することを推奨した。しかし、９月の定期点検までベアリングを交換することが出来ないため、このまま運用することになった。 | 分析№108-00106 分析№108-00201 | 108-00201 | 前回から摩耗の進行状況を確認する。分析の結果、摩耗の安定が確認され、潤滑油も継続使用可能と判断します。但し、前回同様に潤滑状態は厳しいことから、月の定期点検までの間、ヶ月に回分析を実施し、潤滑状態を注意深く傾向の変化を監視することを推奨します。尚、を示す粘度、水分、IRは良好でした。全酸価は、新油データとの比較が必要ですが、当社に新油データがないため比較することはできませんでした。しかし、IRの結果で油劣化の兆候を示すカルボン酸の吸収が確認されていないことから、油劣化は確認されず、この油は継続使用可能と判断します。これらのことは、前回に比較して、計数汚染度は等級に変化はないものの、SOAP／D-SOAPの鉄濃度が減少していたこと異常摩耗の早期発見パラメータであるフェログラフィーのIs値がの乗から乗に桁減少したものの、摩耗粒子の形態観察の結果、異物の噛み込みにより発生する切削粒子、疲労摩耗粒子が多く観察されたこと以上のことから判断しました。
報告№106-0227 報告№106-0377 | 分析№106-01279 分析№106-02049 | 106-02049 | 濾過前の試料油を分析した結果、粘度が.mm/sと新油のmm/sに比較して、粘度変化率は+％で、やや不良領域にありました。現在、ISOVGからISOVGに移行しているため異常ではなく、本試料油は継続使用可能と判断します。
報告№108-0204 報告№108-0294 | 分析№108-01503 分析№108-02070 | 108-02070 | トライボ診断を実施し、潤滑油の黒化原因を検討する。一般に、潤滑油が黒化する原因は以下のつが考えられます。摩耗粒子の増加油の劣化汚染粒子の混入これらの推定される原因を以下の分析結果から確認しました。を示す粘度、全酸価、IRは新油データとの比較が必要ですが、粘度は、VGの規格値内にあり、IRの結果で油劣化の兆候を示すカルボン酸の吸収が確認されなかったことから、油劣化は確認されなかった計数汚染度がNAS級以上、重量汚染度がmg/mlと汚染されていた異常摩耗の早期発見パラメータであるフェログラフィーのIs値がの乗と高く、摩耗粒子の形態観察の結果、異物の噛み込みなどで発生する切削粒子が多く観察された摩耗により発生したと思われる鉄、鉛、銅、クロムがSOAPおよびD－SOAPで検出されたフィルタ表面の異物観察で砂が観察され、SOAPでケイ素がppm検出された以上のことから、潤滑油が黒化した原因は、・ギヤ歯面や転がり軸受の軌道面で発生した摩耗粒子の増加・銅、鉛を使用した箇所の溶融・摩耗・外部から混入したと思われる砂等の異物の混入と考えられ、整理すると潤滑油の黒化原因は、の摩耗粒子の増加および汚染粒子の混入によるものと考えられました。
報告№104-0261 | 分析№104-01985 | 104-01985 | 濾過前の試料油を分析した結果、計数汚染度が前回NAS級から、今回NAS級に約ヶ月でランク上昇しました。摩耗粒子形態観察及びフィルタ写真に見られるように、鉄錆・砂等が多く観察されているため、汚染度が上昇した要因は、外部から混入した異物によるものと考えられました。鉄錆等の異物は、通常運転中、過去作業中、今回採油時などに混入したと考えられます。又、潤滑異常の早期発見パラメータである摩耗過酷度を示すIs値がと非常に良好の範囲にあることから、潤滑状態は良好な状態にあると判断します。
報告№109-09136 報告№113-00356 | 分析№109-001160 分析№113-001403 | 113-001403 | 分析の結果、潤滑油の劣化はなく、汚染度は良好な範囲にあることから、継続使用可能と判断します。軸受は継続使用可能な状態にあると判断します。但し、将来的な摩耗進行の有無を確認するためにも傾向監視を継続することが有効です。定期的な分析今後懸念される切削摩耗、軸受メタルの摩耗の進行を監視するため、定期的に分析を実施することを推奨します。は、フェログラフィーおよびSOAP/D-SOAPの結果から総合的に判断した結果、継続使用は可能ですが、今後の機器の機能を確認するためにも傾向管理が有用と考えます。フェログラフィー【定量分析：Is値】Is値は異常摩耗の早期発見パラメータのつで、摩耗程度を定量化するために用います。前回に比較してIs値はの乗から乗と、高い値でした。フェログラフィー【定性分析：摩耗粒子および摩耗形態観察】分析結果から観察された代表的な粒子は、以下の通りでした。正常な摩耗粒子・潤滑状態が正常なマイルド摩耗により発生。切削粒子・異物や金属表面の微小突起による切削摩耗により発生。観察された摩耗粒子の中でも切削粒子は、将来的な摩耗の進行に繋がる可能性を示唆しているため、傾向監視が必要と思われます。摩耗形態の中でも切削摩耗は摩耗進行速度が速く、転がり軸受でこの摩耗形態が発生した場合には寿命が分の程度に低下することも知られており、切削摩耗により生じた軌道面の損傷が起点となって転がり軸受の寿命となるフレーキングに進展することから傾向監視による経過監視が必要です。切削摩耗の発生原因となる混入異物が残留している場合、この異物により切削摩耗が継続して発生する可能性があります。Iカップリング発光分光分析【SOAP/D-SOAP】【SOAP-T】検出された金属元素から発生箇所を推定すると、以下の通りでした。鉄、銅、アンチモン、錫・軸受等リン・添加剤カルシウム、ナトリウム・外部混入異物スラスト軸受の摩耗前回同様にSOAP/D-SOAPでスラスト軸受の主成分である錫が検出されました。錫濃度は.採油から増加しておらず、前回から今回までの間に補給や更油を実施していないため、.採油の錫濃度から軸受表面積の平均的な摩耗深さを計算しました。その結果、摩耗深さはμmとなります。一般的なメタルの表面粗さのsの％程度摩耗していると考えられます。油膜が形成されにくくなっていると思われますので、摩耗の進行に注意が必要です。前回同様に、計数汚染度はNAS級から等級に変化はなく、良好でした。前回同様に粘度、水分、全酸価、IRの各データは良好でした。
報告№109-09136 報告№111-00753 | 分析№109-001160 分析№111-003795 | 111-003795 | グリースおよび軸受は継続使用可能な状態にあると判断します。但し、今後も摩耗の進行を傾向監視するため、以下の対策を推奨します。定期的な分析凝着摩耗の進行を監視するため、定期的に分析を実施し、分析データによる摩耗の進行状況を確認することを推奨します。フェログラフィー摩耗粒子の形態で比較的多く観察された粒子は、潤滑状態が正常な場合に発生する摩耗粒子金属潤滑部が局部的に油膜切れを起して発生するシビア粒子でした。これらの摩耗粒子が観察された場合、潤滑部で発生している摩耗形態は、正常なマイルド摩耗潤滑状態がやや厳しい凝着摩耗であることが分かります。Iカップリング発光分光分析供試グリースを分析した結果、検出された金属元素は、SOAPの結果表に示すように、鉄、リン、亜鉛、カルシウム、アルミニウム、ナトリウムでした。これらの検出された金属元素から発生箇所を推定すると鉄・軸受等リン、亜鉛、カルシウム、アルミニウム、ナトリウム・添加剤および増ちょう剤であると思われます。このうち、機械部品が摩耗したと思われる元素はのグループです。グリースのちょう度、滴点、全酸価、IRの各データは良好でした。
報告№109-09446 報告№109-09446 | 分析№109-002781 分析№109-002781 | 109-002781 | 全酸価が前回に比較して.mgKOH/gから.mgKOH/gに低下しているものの、新油に比較して高い値でした。IRの結果、前回同様に油劣化の兆候を示すカルボン酸の吸収が確認されました。計数汚染度がNAS級と当社推奨の管理限界値に到達していました。油中金属濃度の結果、前回に比較して銅がppmからppmに増加していました。フィルタ表面の異物観察で前回同様に表面が茶褐色になっていました。・油劣化の影響今後、油中の酸成分の影響で腐食摩耗が発生することが懸念されます。・軸受の摩耗油中金属濃度の結果、前回に比較して軸受メタルの主成分である錫濃度に変化はありませんでした。・スラッジの発生油中金属濃度の結果、前回に比較して油の添加剤成分である亜鉛がppmから.ppmに減少しているものの、フィルタ表面の異物観察で表面が茶褐色になっていたことから、モービルヘビーメディアムJに添加剤として含まれている亜鉛が析出して、スラッジが発生していると考えられます。このスラッジ状の異物は、起動時の静摩擦係数を上げ、起動開度の増大につながる場合があります。この状況は、特に気温が低い冬季に発生する可能性が高くなりますので、注意が必要です。・銅の溶出および摩耗について油中金属濃度で銅がppm検出されました。この原因は以下の点が考えられます。油の添加剤成分である亜鉛系添加剤と銅が反応して溶出する。冷却用蛇管にフィンがついていた場合、振動により摩耗する。及びの現象が同時に起こる。今回の原因は、分析の結果からの可能性が高いと推定されます。潤滑油の分析結果からは、油の劣化、スラッジの発生が確認されたものの、軸受は継続使用可能な状態にあると判断します。他電力で例を超える使用実績のあるスラッジを溶解し無害化する当社製の清浄分散剤TS－の投与と濾過を実施するとともに、油劣化の進行が確認されているため、濾過後に更油することを推奨します。尚、銅の溶出および摩耗が発生している場合、以下の点に注意が必要です。）冷却蛇管が溶解、又は、摩耗している場合、蛇管にピンホールが発生することへの注意が必要です。この場合、潤滑油に水分が混入しますので、水分値の増加により確認できます。）油中の銅濃度が以上になった場合、別添資料鉱油の酸化に対する金属触媒の影響に示すとおり油の劣化速度が加速しますので、銅濃度は以下で管理されることを推奨します。銅分が増加傾向を示すような場合、油種の変更が必要です。
報告№108-5071 報告№111-00598 | 分析№108-02721 分析№111-002788 | 111-002788 | 潤滑油は継続使用可能な状態にあると判断します。但し、消泡性能が低下していることから、以下の対策を推奨します。追加分析消泡性能が低下した場合、ギヤ歯面での油膜形成に影響が出て摩耗が進展することがありますので、フェログラフィーおよびSOAP-Tを追加して摩耗により発生する油中金属濃度や潤滑状態を確認することを推奨します。泡立ち試験泡立ち試験の結果は、一般的には消泡性能が低下していると判断できる値の-でしたが、前回同様に新油値の-であるのに比較して高い値であったことから、消泡性能が低下していることが分かりました。今後の使用状況によっては油の酸化劣化が進行したり、ギヤ歯面およびベアリング軌道面で油膜切れが発生したりする場合があるため、消泡剤の添加による消泡性能の改善など何らかの対応が必要になると思われます。分析結果泡立ち試験の結果、消泡性能が低下していました。粘度粘度は.mm/sと新油値mm/sに比較して、粘度変化率は-％で、当社推奨の管理限界値である±％以内にあり、良好と判断します。泡立ち試験泡立ち試験は-と新油値に比較して高い値でした。水分はppmと当社推奨の管理限界値の以下であり、良好と判断します。全酸価全酸価はmgKOH/gと新油値.mgKOH/gに比較して高いものの、IRの結果で油劣化の兆候を示すカルボン酸の吸収が確認されていないことから、良好と判断します。
報告№107-4544 報告№107-4544 | 分析№107-02164 分析№107-02164 | 107-02164 | トライボ診断の結果、泡立ち試験を除く項目は良好でした。泡立ち試験の結果は、一般的には消泡性能が低くいと判断できる値の-ですが、新油値の-と同レベルにあったため、良好と判断します。一方、摩耗粒子の形態観察の結果、ギヤ歯面の摩耗で発生したと推定されるμmサイズの摩耗粒子が観察されました。ギヤボックスの油系統にはフィルタがあり、粒子の大部分は捕捉されていると考えられます。それにもかかわらず、μmの摩耗粒子が確認されており、ギヤ歯面ではやや厳しい潤滑状態が発生している可能性があると思われました。今後さらに摩耗が進行することが懸念されるため、ヶ月以内に再度分析を実施し、摩耗の進行状況を確認することを推奨します。フィルタの捕捉の影響による誤認を避けるため、今後の診断に当たっては、これまでの採油箇所に加え、フィルタの捕捉物も分析し、その結果から潤滑状態を評価することを推奨します。尚、フィルタ捕捉物の分析を実施する際には、フィルタ流量、フィルタ使用時間、主機稼働時間などの追加情報が必要です。水分が、新油に比較して高い値でした。使用油であるAlphasynPGは、ポリエチレングリコールベースの合成ギヤオイルであるため、水分を吸収しやすい特性があります。今後は、水分濃度増加の有無を監視されることを推奨します。粘度は良好。粘度mm/sと新油値.mm/sに比較して、粘度変化率は+％で、当社推奨の管理限界値である±％以内にあり、良好と判断します。粘度は.mm/sでした。粘度は.mm/sでした。粘度指数はでした。粘度指数はでした。泡立ち試験は-でした。泡立ち試験は-と新油と同レベルにあり、消泡性能が新油と同レベルにあることが確認されました。水分は新油値より高い値でした。水分はppmと新油値より高い値でした。全酸価は良好。全酸価は.mgKOH/gと新油値.mgKOH/gに比較して高いものの、IRの結果で、新油との差異は確認されず、且つ、劣化の兆候も確認されなかったことから、本試料油は継続使用可能と判断します。機器の潤滑状態精密な濾過設備がない機器であれば、潤滑状態指数は正常の範囲にあると判断します。潤滑状態指数は正常の範囲にあると判断します。異常摩耗の早期発見パラメータである潤滑状態指数がの乗と、精密な濾過設備がない機器であれば、潤滑状態指数は正常の範囲にあると判断します。
報告№109-09136 報告№111-00381 | 分析№109-001160 分析№111-001813 | 111-001813 | グリースおよび軸受は継続使用可能な状態にあり、保守サイクルおよび手法は問題ないと判断します。フェログラフィー摩耗粒子の形態で比較的多く観察された粒子は、潤滑状態が正常な場合に発生する摩耗粒子でした。これらの摩耗粒子が観察された場合、潤滑部で発生している摩耗形態は、正常なマイルド摩耗であることが分かります。電子顕微鏡・X線マイクロアナリシス観察された粒子をSEM・XMAで詳細に分析した結果、粒子には鉄、クロム、マンガンが比較的多く含まれており、成分割合から粒子は主にベアリングから発生していると推定できました。Iカップリング発光分光分析供試グリースを分析した結果、検出された金属元素は、SOAP-Tの結果表に示すように、鉄、鉛、銅、アンチモン、錫、リン、亜鉛、カルシウム、バリウム、アルミニウム、ケイ素、ナトリウム、マグネシウムでした。これらの検出された金属元素から発生箇所を推定すると鉄、鉛、銅、アンチモン、錫・軸受等リン、亜鉛、バリウム・グリース添加剤カルシウム、アルミニウム、ケイ素、ナトリウム・増ちょう剤マグネシウム・外部混入異物であると思われます。このうち、機械部品が摩耗したと思われる元素はのグループです。グリースの物理的性状IRの結果、新グリースのIRスペクトルと一致しない箇所が確認されました。異種グリースの混入またはグリース名の誤りなどが考えられます。
報告№108-0496 報告№108-0496 | 分析№108-03564・3565 分析№108-03564・3565 | 108-03564_3565 | 目的トライボ診断を実施し、、汚染度、軸受の潤滑状態を確認する。油清浄装置入口・出口の汚染度から濾過効率を確認する。を示す粘度、水分、全酸価、IRの各データは前回同様に当社推奨の管理限界値内にあることから、継続使用可能と判断します。油清浄装置の濾過効率による摩耗評価に関する考察油清浄装置の濾過効率を確認するため、油清浄装置の入口側と出口側の配管より採油を実施し、計数汚染度を実施しました。その結果を下表に示します。EMBEDExcel.Sheet.表に示す通り、油清浄装置入口に比較して出口の粒子数が若干大きな値を示しており、濾過効率を求めることができません。油清浄装置の入口と出口の粒子数を比較し、濾過後の出口側の粒子数が多くなる現象が見られた場合、その原因として、油清浄装置の濾過材の交換時期を迎えた採油配管の排油が十分ではなく、配管内に滞留していた錆などの汚染粒子が混入した状態で採油した採油試料が入れ替わった事などが考えられます。軸受の潤滑状態本機器は、油清浄装置が設置されており、油中粒子数は常に除去されています。今回の分析では上述したとおり、入口側と出口側の汚染度データが逆転していたため油清浄装置の濾過効率を求められず、定量的な評価はできません。そこで、今回は油中の摩耗粒子の形態から摩耗状況を確認します。油清浄装置入口の油中の摩耗粒子を詳細に観察した結果、観察された摩耗粒子は僅かであったことから、潤滑状態は正常な状態にあると考えられます。
報告№108-0030 報告№108-6009 | 分析№108-00153 分析№108-00301 | 108-00301 | 初期試験を実施した結果、サーボシリンダ内壁やポンプ内部の摩耗が発生していることが確認されました。現在のところ、計数汚染度が管理限界値内にあるもののやや高く、D－SOAPで鉄が検出され、摩耗粒子の形態観察でμm以下の鉄系摩耗粒子が多く観察されました。今後、さらに摩耗が進行し、汚染度が増加することでバルブ類の動作障害やストレーナおよびフィルタの目詰まりが発生する場合がありますので、夏期ピーク前に再度初期試験を実施し、汚染度および摩耗の進行状況を確認することを推奨します。これらのことは、計数汚染度がNAS級と管理限界値内にあるものの、やや高いこと異常摩耗の早期発見パラメータであるフェログラフィーのIs値がの乗と良好の範囲にあるものの、摩耗粒子の形態観察の結果、μm以下の鉄系摩耗粒子が多く観察されたこと以上のことから判断しました。
報告№109-09136 報告№112-00618 | 分析№109-001160 分析№112-002670 | 112-002670 | 潤滑油および減速機は継続使用可能な状態にあると判断します。バックラッシによる評価トライボ診断では、バックラッシの増加量を分析結果から計算できますので、構造が確認できる図面、ギヤの形式、歯形、モジュール、歯数、歯幅、油入替後の稼働時間ならびに分解点検後の稼働時間をお知らせ下さい。計算結果をご報告いたします。はフェログラフィーおよびSOAP/D-SOAPの結果から総合的に判断した結果、正常な状態にあると考えられます。フェログラフィー【定量分析：Is値】Is値は異常摩耗の早期発見パラメータのつで、摩耗粒子を定量化するために用います。今回のIs値はの乗と低い値でした。フェログラフィー【定性分析：摩耗粒子および摩耗形態観察】分析結果から比較的多く観察された粒子は、以下の通りでした。正常な摩耗粒子・潤滑状態が正常なマイルド摩耗により発生。Iカップリング発光分光分析【SOAP/D-SOAP】検出された金属元素から発生箇所を推定すると、以下の通りでした。鉄、鉛、クロム、ニッケル、錫・ギヤ、軸受等リン、カルシウム、ナトリウム、マグネシウム・外部混入異物計数汚染度は良好でした。粘度、水分、酸価、IRの各データは良好でした。
報告№104-0378 報告№104-6091 | 分析№104-02669 分析№104-02982 | 104-02982 | 分解点検後に初期試験を実施した結果、初期のなじみ摩耗が発生していたと考えられます。今回のように摩耗粒子形態観察の結果、なじみ過程でシビア粒子が観察された場合は、なじみ過程が正常に終了していない場合があり、異常摩耗に進展することも懸念しなければなりません。なじみ過程が正常な状態で終了した場合、シビア粒子は観察されることが少なく、従って、今回のなじみ過程では、局部的に厳しい金属接触がごく一部で発生したと考えられます。この厳しい金属接触が、既に正常な状態に推移しているか、或いは、進行しているのかを確認するためには、ヶ月毎に回目の初期試験を実施されることを推奨します。これらのことは、異常摩耗の早期発見パラメータであるフェログラフィーのIs値が、.と良好の範囲にあるものの、摩耗粒子形態観察の結果、金属接触が厳しい場合に発生するシビア粒子が観察されたこと以上のことから判断しました。
報告№109-09136 報告№113-00481 | 分析№109-001160 分析№113-002013 | 113-002013 | 潤滑油および軸受は継続使用可能な状態にあると判断します。但し、今後の摩耗進行の有無を確認するためにも傾向監視を継続することが有効です。定期的な分析今後懸念される切削摩耗、凝着摩耗、疲労摩耗の進行を監視するため、定期的に分析を実施することを推奨します。最適な採油方法本試料油は、機器停止中にドレンプラグから採油されているため、分析データが高濃度に出ていると推定されます。正確なデータによる診断を行うためにも、今後の採油は、極力運転中もしくは停止直後の油槽中層部から実施されることを推奨します。はフェログラフィーおよびSOAP／D-SOAPの結果から総合的に判断した結果、厳しい状態にあると考えられます。フェログラフィー【定量分析：Is値】Is値は異常摩耗の早期発見パラメータのつで、摩耗程度を定量化するために用います。今回のIs値はの乗と高い値でした。フェログラフィー【定性分析：摩耗粒子および摩耗形態観察】分析結果から比較的多く観察された粒子は、以下の通りでした。正常な摩耗粒子・潤滑状態が正常なマイルド摩耗により発生。切削粒子・異物や金属表面の微小突起による切削摩耗により発生。シビア粒子・潤滑状態がやや厳しい凝着摩耗により発生。金属潤滑部が局部的に油膜切れを起していると考えられます。疲労摩耗粒子・繰返し応力を受けて発生。観察された摩耗粒子の中でも切削粒子、シビア粒子は、将来的な異常摩耗の進行に繋がる可能性を示唆しているため、傾向監視が必要と思われます。詳細は、別紙傾向監視が必要な摩耗粒子をご覧ください。Iカップリング発光分光分析【SOAP／D-SOAP】検出された金属元素から発生箇所を推定すると、以下の通りでした。鉄、鉛、銅、クロム、アンチモン、錫、亜鉛・軸受等リン・添加剤カルシウム、バリウム、アルミニウム、ケイ素、ナトリウム、マグネシウム・外部混入異物計数汚染度はNAS級以上と当社推奨の管理限界値を超えていました。D-SOAPで油の添加剤成分であるリンが検出され、フィルタ表面の異物観察で表面が茶褐色で金属片、鉄錆、砂等が観察されたことから、汚染度が高い要因は、摩耗とスラッジ、そして外部混入異物の影響と思われます。粘度、水分、酸価、IRの各データは良好でした。
報告№109-09136 報告№113-00464 | 分析№109-001160 分析№113-001933 | 113-001933 | 潤滑油は継続使用可能な状態にあると判断します。粘度、全酸価、IR、RBOTの各データは良好でした。尚、RBOTは、新油値に比較して大きな値であり減少傾向は確認されませんでした。このことから、酸化防止剤の消耗は確認されず、この油は継続使用可能な状態にあると判断できました。水分は良好でした。
報告№109-09094 報告№112-00124 | 分析№109-000870 分析№112-000462 | 112-000462 | 潤滑油および軸受は継続使用可能な状態にあると判断します。但し、今後も摩耗の進行を傾向監視するため、以下の対策を推奨します。定期的な分析切削摩耗および凝着摩耗の進行を監視するため、定期的に分析を実施し、分析データによる摩耗の進行状況を確認することを推奨します。はフェログラフィーおよびSOAP-Tの結果から総合的に判断した結果、やや厳しい状態にあると考えられます。フェログラフィー【定量分析：Is値】Is値は異常摩耗の早期発見パラメータのつで、摩耗粒子を定量化するために用います。今回のIs値はの乗とやや高い値でした。フェログラフィー【定性分析：摩耗粒子および摩耗形態観察】分析結果から比較的多く観察された粒子は、以下の通りでした。正常な摩耗粒子・潤滑状態が正常なマイルド摩耗により発生。切削粒子・異物や金属表面の微小突起による切削摩耗により発生。シビア粒子・潤滑状態がやや厳しい凝着摩耗により発生。金属潤滑部が局部的に油膜切れを起していると考えられます。観察された摩耗粒子の中でも切削粒子は、注意が必要です。摩耗形態の中でも切削摩耗は摩耗進行速度が速く、転がり軸受でこの摩耗形態が発生した場合には寿命が分の程度に低下することも知られており、切削摩耗により生じた軌道面の損傷が起点となって転がり軸受の寿命となるフレーキングに進展することから傾向監視による経過監視が必要です。Iカップリング発光分光分析【SOAP-T】検出された金属元素から発生箇所を推定すると、以下の通りでした。鉄、亜鉛・軸受等カルシウム、ナトリウム・外部混入異物水分、計数汚染度、重量汚染度は共に良好でした。．粘度、酸価、IR、RBOTの各データは良好でした。尚、RBOTがminと新油値のminに比較してmin減少していました。このまま継続使用した場合、この減少傾向から限界値に到達するのは、別紙図RBOTの減少傾向に示すように年月と推定されました。残りの継続使用期間は、約年ヶ月であると予測されます。≪状態監視とパラメータ≫分析の目的および各分析のパラメータは以下の通りです。特性低下目的：油の分析結果から、や劣化傾向ならびに添加剤の消耗程度、残存寿命などを確認する。粘度JISK酸価JISK赤外線吸収スペクトルJISK酸化安定度試験JISK汚染目的：油の分析結果から、砂塵あるいは水・異種油などによるや、異物混入の有無を確認する。水分JISK計数汚染度JISB重量汚染度JISB光学顕微鏡観察摩耗目的：油中の摩耗粒子を分析する事により、回転・摺動部の潤滑状態、摩耗劣化の程度、余寿命などを解析する。摩耗診断電子顕微鏡観察JISKX線マイクロアナリシス油中金属濃度JISK≪分析結果≫特性低下粘度：良好粘度値mm/sの新油値mm/sに対する変化率は+％であり、当社推奨の管理限界値±％以内に留まっています。酸価：良好酸価.mgKOH/gは新油値の.mgKOH/g以内にあることから、問題は無いと判断します。赤外線吸収スペクトル：良好酸化安定度試験：良好酸化安定度試験の結果、数値minは当社推奨の管理限界値min以上に留まっており、現時点での使用は可能と判断します。汚染水分：良好水分値.ppmは当社推奨の管理限界値以内に留まっています。計数汚染度：良好計数汚染度はNAS級と当社推奨の管理限界値NAS級以内にあります。重量汚染度：良好重量汚染度は.mg/mlと当社推奨の管理限界値mg/ml以内にあります。光学顕微鏡観察：良好光学顕微鏡写真は捕捉された汚染物の量は少なく、スラッジは確認されませんでした。摩耗摩耗診断：注意摩耗診断の結果、異常摩耗の早期発見パラメータであるIs値がの乗とやや高く、異物の噛み込みや金属表面の微小突起により発生する切削粒子、金属潤滑部が局部的に油膜切れを起して発生するシビア粒子が比較的多く観察されました。電子顕微鏡観察・X線マイクロアナリシス：今回は実施していません。油中金属濃度：良好油中金属濃度の結果、摩耗により発生する鉄、亜鉛、外部から混入したと思われるカルシウム、ナトリウムが検出されたものの、良好と判断します。
報告№107-0522 報告№107-0522 | 分析№107-03031 分析№107-03031 | 107-03031 | トライボ診断を実施し、、汚染状態、潤滑状態を確認する。分析の結果、計数汚染度が当社推奨の管理限界値に到達していました。摩耗粒子の形態観察およびフィルタ写真で鉄錆、銅合金が多く観察され、SOAPによる油中金属濃度を測定した結果、銅が多く検出されたことから、汚染度が高い要因は、オイルリングの摩耗によるものと考えられました。現在、オイルリングの状況は、リングが回転しながらリング側面と軸受台金側面とが接触したり、回転がやや円滑に行われない場合がある程度と思われますが、この状態が続いた場合、オイルリングのバランスが崩れ潤滑油を適正にかきあげることが出来なくなり油膜切れを発生することもあるため、日常点検の際にオイルリングの回転状況を確認するとともに、更油または濾過を実施し汚染度を改善することを推奨します。また、汚染度を改善するだけでは摩耗の進行が停止するとは考えにくいため、ヶ月後に再度分析を実施し、摩耗の進行状況を確認されることを推奨します。は良好と判断します。粘度は良好と判断します。粘度はmm/sと新油値mm/sに比較して、粘度変化率は-.％で、当社推奨の管理限界値である±％以内にあり、良好と判断します。水分は良好と判断します。水分はppmと当社推奨の管理限界値の以下であり、良好と判断します。全酸価は良好と判断します。全酸価は.mgKOH/gと新油値に比較して高い値を示しているものの、IRの結果で油劣化の兆候を示すカルボン酸が確認されていないことから、良好の範囲にあると判断します。IRの結果、良好と判断します。IRの結果、油劣化の兆候を示すカルボン酸の吸収が確認されていないことから、良好と判断します。計数汚染度は当社推奨の管理限界値に到達していました。計数汚染度は当社推奨の管理限界値に到達していました。計数汚染度はNAS級と当社推奨の管理限界値のNAS級に到達していました。重量汚染度は良好と判断します。重量汚染度は.mg/mlと当社推奨の管理限界値のmg/ml以内であり、良好と判断します。機器の潤滑状態SOAPによる油中金属濃度を測定した結果、軸受の摩耗を示す錫が微量検出され、摩耗粒子の形態観察の結果、銅合金がやや多く観察されました。SOAPによる油中金属濃度を測定した結果は良好です。SOAPによる油中金属濃度を測定した結果、鉛、亜鉛がppm検出されました。SOAPによる油中金属濃度を測定した結果、軸受の摩耗を示す錫が微量検出されました。SOAPによる油中金属濃度を測定した結果、オイルリングの主成分である銅が、亜鉛が、軸受の摩耗を示す錫が、外部から混入したと思われるカルシウム、ナトリウムが検出されました。フェログラフィーの結果、銅合金が多く観察されました。異常摩耗の早期発見パラメータであるフェログラフィーのIs値がのマイナス乗と良好の範囲にあるものの、摩耗粒子の形態観察の結果、銅合金が多く観察されました。
報告№109-09136 報告№113-00100 | 分析№109-001160 分析№113-000395 | 113-000395 | 潤滑油の劣化はなく、汚染度は良好な範囲にあることから、継続使用可能と判断します。対象設備は継続使用可能な状態にあると判断します。定期的な分析定期的な潤滑油分析によるトライボ診断を実施することにより、分析データの変化から異常の兆候を早期に発見することが可能となります。また、今回は対象設備の初回分析であるため、最低でもあと回分析を実施し、分析データの変化から今後の対応を検討することを推奨します。はフェログラフィーおよびSOAP-Tの結果から総合的に判断した結果、正常な状態にあると考えられます。フェログラフィー【定量分析：Is値】Is値は異常摩耗の早期発見パラメータのつで、摩耗程度を定量化するために用います。今回のIs値はのマイナス乗と低い値でした。フェログラフィー【定性分析：摩耗粒子および摩耗形態観察】観察された全ての粒子量は少でした。Iカップリング発光分光分析【SOAP-T】検出された金属元素から発生箇所を推定すると、以下の通りでした。鉛、ニッケル、錫・シリンダ内壁、ポンプ内部等リン・添加剤カルシウム、ナトリウム・外部混入異物計数汚染度計数汚染度はNAS級と当社推奨の管理限界値NAS級以下にあり、良好と判断します。重量汚染度は.mg/mlと当社推奨の管理限界値mg/ml以下にあり、良好と判断します。光学顕微鏡写真重量汚染度で濾過したフィルタ表面上の夾雑物を光学顕微鏡で観察した結果、金属片、鉄錆、砂等が観察されました。粘度粘度はmm/sと新油値mm/sに比較して、粘度変化率は+.％で、当社推奨の管理限界値である±％以内にあり、良好と判断します。水分は.ppmと当社推奨の管理限界値以下にあり、良好と判断します。酸価・IR酸価劣化の進行度は、酸価およびIRの結果から総合的に判断します。酸価は、.mgKOH/gと新油値.mgKOH/gに比較して変化はなく、IRチャートの結果、油劣化の兆候を示すカルボン酸の吸収が確認されていないことから、酸化劣化していないと判断します。RBOTRBOTの結果、minと当社推奨の管理限界値min以上であり、良好と判断します。尚、RBOTは、新油値に比較して大きな値であり減少傾向は確認されませんでした。今回の分析までの油使用期間が約年間であり、酸化防止剤の消耗が確認されなかったことから、運転状況に変化がなければ、今後、約年間は継続使用可能な状態にあると推定できます。
報告№108-0227 報告№113-00288 | 分析№108-01664 分析№113-001151 | 113-001151_date131029 | フェログラフィーによる観察の結果、錆が僅かですが確認されましたが、多量に確認されていないこと、また、外観点検においても錆が認められていないことから、外部から錆が混入した可能性が考えられます。
報告№109-09136 報告№113-00492 | 分析№109-001160 分析№113-002036 | 113-002036 | 軸受は継続使用可能な状態にあると判断します。但し、将来的な摩耗進行の有無を確認するためにも傾向監視を継続することが有効です。また、油中の汚染度が高い値でした。濾過または更油油中の汚染度が高いことから、摩耗粒子や異物等が軸受軌道面に噛み込むことによる摩耗の発生が懸念されるため、予防措置として、濾過または更油を推奨します。定期的な分析今後懸念される摩耗の進行を監視するため、定期的に分析を実施することを推奨します。油劣化の確認分析の結果、スラッジが確認されました。スラッジの発生原因は油の添加剤成分の化学反応や熱の影響などが挙げられます。軸受摺動面が高圧・高温となることで油温が高い状態になり、油がこの熱の影響を受けて酸化劣化している可能性が考えられます。油が酸化劣化していた場合、酸化防止剤の減少とともに油中には酸成分が発生し、その酸成分の影響で金属表面が腐食して発生する腐食摩耗に進展することが懸念されます。そのため、次回の分析では、油の余寿命を知るRBOTを行うと共に酸化劣化状態を酸価、IRで確認することを推奨します。はフェログラフィーおよびSOAP／D-SOAPの結果から総合的に判断した結果、継続使用は可能ですが、今後の機器の機能を確認するためにも傾向管理が有用と考えます。フェログラフィー【定量分析：Is値】Is値は異常摩耗の早期発見パラメータのつで、摩耗程度を定量化するために用います。今回のIs値はの乗とやや高い値でした。フェログラフィー【定性分析：摩耗粒子および摩耗形態観察】分析結果から観察された全ての粒子量は少でした。Iカップリング発光分光分析【SOAP／D-SOAP】検出された金属元素から発生箇所を推定すると、以下の通りでした。鉄、銅、亜鉛・軸受等リン・添加剤カルシウム、ナトリウム・外部混入異物亜鉛を使用した箇所の溶出・摩耗SOAPの結果、亜鉛がppm検出されました。亜鉛を使用した箇所の溶出・摩耗が発生していると思われます。発生箇所が亜鉛メッキされた部品であった場合、耐食性が低下して腐食に進展することが懸念されます。計数汚染度はNAS級を上回っており、当社推奨の管理限界値を超えていました。D-SOAPで油の添加剤成分であるリンが検出され、フィルタ表面の異物観察で表面が茶褐色であり、フェログラフィーで金属片、鉄錆、砂等が観察されたことから、汚染度が高い要因は、摩耗とスラッジ、そして外部混入異物の影響と思われます。
報告№109-09448 報告№109-09448 | 分析№109-002856 分析№109-002856 | 109-002856 | 摩耗状態異常摩耗の早期発見パラメータであるフェログラフィーのIs値は、潤滑状態が良好な状態にあることを示すの乗であり、点検を要する摩耗粒子が観察されておらず、現在のところ継続使用は可能な状態にあると判断できます。この状態で検出された油中金属は、その多くが鉄であり、これらは摩耗粒子の観察結果から疲労摩耗であることが分かりました。疲労摩耗は、スパイラルベベルギヤの歯面で発生していると推定されますが、発生箇所が歯面の微小領域であることから、現在のところ、継続使用は可能と判断できます。バックラッシ減速機の構造から、最も負荷が大きく、摩耗が進行しやすい箇所をスパイラルベベルギヤとスパイラルベベルピニオンと推定し、この部分のバックラッシを求めました。提供していただいた図面には歯幅が記載されておらず、また、更油後の稼働時間も不明であったため、歯幅mmと、更油後の稼働時間を時間と仮定してバックラッシを計算しました。その結果、減速機のギヤ歯面に摩耗が集中していたと仮定した場合、バックラッシの増加は初期値からμm増加したと推定されました。バックラッシ増加分の上限値はメーカにより差異はあるものの、当社が推奨するバックラッシは一般に推奨されるμmを目安にしており、今回のデータはこの値に比較して十分に小さい値であることがわかります。汚染度計数汚染度がNAS級と汚染されていました。汚染度が高い要因は、摩耗によるものと思われます。を示す粘度、水分、全酸価、IRの各データは良好でした。結論ゲート機器の潤滑箇所の摩耗診断分析結果から摩耗が発生している箇所はギヤ歯面であり、摩耗形態は疲労摩耗であることが分かりました。この摩耗形態は、ギヤ歯面に荷重が繰り返しかかることにより、歯面の表面下で材料が疲労して剥離します。歯面に加わる荷重が過大である場合、観察される摩耗粒子は今回より大きな粒子が発生します。分析結果から推定されたバックラッシの増加分はμmでしたが、このバックラッシは、一対の歯車の噛み合いを円滑にするための、ピッチ円周上での歯面間の遊びです。この値が過大になると振動や騒音の原因となるため、ギヤの摩耗状態を判断するためには重要なパラメータです。今回観察された摩耗粒子は、μmサイズの微小な粒子が支配的であることから、バックラッシの値は小さいと判断できます。バックラッシの計算時に仮定した稼働時間や歯幅などの数値が正確であれば、本減速機は継続使用可能と判断できます。整備の必要な箇所の検討整備が必要な箇所は、本分析結果から確認されませんでした。しかし、分析結果から僅かではありますがギヤの摩耗が進行していることが確認されていますので、今後は定期的に潤滑油分析を実施し、その結果から摩耗の進行状況を確認することにより、整備の必要の有無を監視する方法が有用と思われます。潤滑油の劣化度診断一般的に潤滑油が劣化した場合、油の外観は黒褐色になり、粘度や全酸価が上昇しスラッジ等が発生します。また、その過程では劣化の兆候を示すカルボン酸の吸収がIRで確認できます。今回のは、全てのデータが良好の範囲にあり、潤滑油の劣化は確認されなかったことから、継続使用可能であり、交換の必要はないと判断します。潤滑管理の方法現在の潤滑油は年使用していますが、年間使用したにもかかわらず劣化が確認されなかったことから、本設備の潤滑油は少なくても更油後年間は使用できることが分かりました。潤滑油の交換時期の判断は、今回の分析だけでは予測することは困難ですが、定期的に分析を実施し、その結果の傾向から劣化の進行状況を確認することで容易に可能になります。計数汚染度は当社推奨の管理限界値に到達していたことから、濾過や更油により汚染度を改善されることを推奨します。現在のところ潤滑部は継続使用可能な状態にあると思われますが、今後は疲労摩耗が進行する場合がありますので、定期的に分析を実施し、摩耗の進行状況を確認されることを推奨します。次回分析の時期を理論的に求めたところ、最短で約時間となります。この時間は、油中汚染物が均一になるために必要とする時間であり、この時間を経過すれば、再分析の結果から状態の傾向を確認することが可能となりますので、これを参考に次回分析時期を検討されることを推奨します。尚、定期的な分析を実施する際には、に関する分析項目の実施を推奨します。今回の分析結果からは、油劣化の進行は確認されていませんが、定期的な分析により潤滑油の交換時期を管理することが可能となります。は良好と判断します。粘度粘度は.mm/sと新油値.mm/sに比較して、粘度変化率は+％で、当社推奨の管理限界値である±％以内にあり、良好と判断します。水分はppmと当社推奨の管理限界値の以下にあり、良好と判断します。全酸価全酸価は.mgKOH/gと新油値.mgKOH/gに比較して高いものの、IRの結果で油劣化の兆候を示すカルボン酸の吸収が確認されていないことから、良好と判断します。IRIRの結果、油劣化の兆候を示すカルボン酸の吸収が確認されていないことから、良好と判断します。計数汚染度は当社推奨の管理限界値に到達していました。計数汚染度計数汚染度はNAS級と当社推奨の管理限界値のNAS級に到達していました。重量汚染度はmg/mlでした。機器の潤滑状態摩耗粒子の形態観察の結果、疲労摩耗粒子が比較的多く観察されました。SOAPによる油中金属濃度SOAPによる油中金属濃度の結果、ニッケル、錫、油の添加剤成分であるリン、外部から混入したと思われるアルミニウム、ケイ素、ナトリウムが検出されました。SOAPによる油中金属濃度SOAPによる油中金属濃度の結果、鉄、外部から混入したと思われるカルシウム、アルミニウムが検出されました。摩耗粒子診断異常摩耗の早期発見パラメータであるIs値がの乗と良好の範囲にあるものの、摩耗粒子の形態観察の結果、疲労摩耗粒子が比較的多く観察されました。
報告№102-4047 | 分析№102-02160 | 102-02160 | 本機は、前回分析結果を受け、年月日に軸受を手入れし、更油が実施されています。本試験は、ヶ月経過した時点の軸受の潤滑状態を確認することを目的としました。分析の結果、スラスト軸受は継続使用可能な状態にあると判断します。但し、スラストランナーの支持部やスラストメタルの台金部とその支持部に摩耗が発生している可能性があります。又、発生した鉄系摩耗粒子が軸受摺動面に噛み込み摩耗が進行することが懸念されるため、ヶ月後に再度分析を実施し、摩耗の進行状況を確認されることを推奨します。それは、フェログラフィーで異常摩耗の早期発見パラメータである、Is値がの乗と高く、摩耗粒子形態観察の結果、金属接触が厳しく、且つ、摩擦熱が高い場合に発生する黒錆がやや多く見られ、D－SOAPで鉄がppm検出されたことから判断しました。
報告№109-09050 報告№109-09050 | 分析№109-000510 分析№109-000510 | 109-000510 | 分析の結果、摩耗粒子診断で異常摩耗の早期発見パラメータであるIs値がの乗とやや高く、潤滑状態がやや厳しい状態にあることが分かりました。やや厳しい潤滑状態が発生した原因は、外部から混入したと思われる鉄錆や砂等の異物が、油膜に入り込み異物の角の切削作用で切削摩耗が発生し、同時に油膜切れにより金属同士が接触したことにより凝着摩耗が発生したためと思われます。切削摩耗は、異物が混入していない状態より摩耗速度が速いため今後の潤滑状態の変化には注意が必要です。また、観察された摩耗粒子の中には、銅系のシビア粒子が比較的多く観察されており、銅合金を使用した箇所、例えばすべり軸受では銅合金のオイルリングが使用されていることがあり、この場合オイルリングの摩耗が発生している可能性が考えられました。仮に、オイルリングの摩耗が発生している場合、摩耗の進行に伴い潤滑油を適正にかきあげることができなくなるなどの原因で、油膜切れを発生させ摩耗が進行することが懸念されます。今回の採油で潤滑油は分の程度入れ替わっており、切削摩耗発生の原因となる外部混入異物は減少しますが、残留した異物により摩耗は進行するため、運転再開後.時間以上経過後に再分析を実施し、その結果を初期データにするとともに潤滑状態を確認することを推奨します。特性低下全ての項目が良好の範囲にあったことから、特性低下は認められず良好と判断します。粘度は良好と判断します。粘度は.mm/sと新油値.mm/sに比較して、粘度変化率は+.％で、当社推奨の管理限界値である±％以内にあり、良好と判断します。全酸価は良好と判断します。全酸価は.mgKOH/gと新油値.mgKOH/g以下であることから、良好と判断します。酸化安定度の結果、良好と判断します。酸化安定度はminと当社推奨の管理限界値のmin以上であり、良好と判断します。汚染は良好と判断します。水分は良好と判断します。水分はppmと当社推奨の管理限界値の以下であり、良好と判断します。摩耗摩耗形態は切削摩耗と凝着摩耗が混在していることが分かりました。摩耗形態は切削摩耗と凝着摩耗が混在していることが分かりました。異常摩耗の早期発見パラメータであるIs値がの乗とやや高く、油中の摩耗粒子は、異物の噛み込みにより発生する切削粒子、金属接触が厳しい場合に発生するシビア粒子、外部から混入したと思われる鉄錆や砂等がやや多く観察されたことから、発生している摩耗形態は切削摩耗と凝着摩耗が混在していることが分かりました。観察されたシビア粒子の中には、銅系の摩耗粒子も比較的多く確認されていますので、銅を使用した箇所に関する機器情報をお知らせ下さい。
報告№108-0342 報告№108-0342 | 分析№108-02304 分析№108-02304 | 108-02304 | 油中粒子数について濾過前の試料油を分析した結果、計数汚染度がNAS級と良好の範囲にあるものの、前回のNAS級からランク上昇していました。今回は油中粒子増加傾向が顕著であり、増加した粒子が摩耗粒子であった場合、異常な摩耗の兆候と考えられたため、粒子数の変化割合から潤滑状態を検討しました。その結果、油中粒子数の変化だけを見た場合、潤滑状態は軸受が損傷するレベルの混合潤滑の終期にあたると推定されましたが、数量の変化だけではなく、増加した粒子の材質の特定が必要であるため、以下でその外観も観察しました。油中粒子の観察潤滑油を濾過したフィルタ上の異物を観察した結果、外部から混入した鉄錆や金属粒子が比較的多く観察されました。粒子数から検討した結果では、軸受が損傷するレベルにあるという結果になりましたが、詳細に観察した摩耗粒子は、潤滑状態が良好な場合に観られる形態であることが判り、摩耗が数量増加の要因とは考え難く、外部から混入した異物による数量増加と推測されました。以上のことから、粒子数の増加は、主に外部から混入した異物の影響と考えられました。但し、粒子の中には、わずかですが金属接触が厳しく、且つ、摩擦熱が高い場合に発生する球状粒子が確認されています。この球状粒子は、溶接のスパッタなどの混入によっても観察されますので、いずれの原因であるかを確認しておく必要があります。球状粒子の発生原因は、一般に、）溶接工事、溶接作業などによる溶接スパッタの混入）電食による発生）厳しい金属接触による摩耗が考えられます。球状粒子の発生原因が、）の溶接スパッタの混入であれば、今後増加しないと思われますが、）あるいは、）である場合は、原因を取り除かなければ球状粒子は増加します。これらの障害発生に対する弊害を勘案の上、予防処置として運転再開後ヶ月以内に再度分析を実施し、この球状粒子の増加の有無を確認されることを推奨します。また、念のため、主機の起動時、停止時の温度チャートから軸受温度に微妙な変化がないかを確認されることを併せて推奨します。
報告№105-0143 | 分析№105-00932 | 105-00932 | 濾過後の試料油を分析した結果、SOAPの錫濃度を除く項目は良好でした。SOAPの結果、メタルの主成分である錫がppm検出されました。濾過を実施しているにもかかわらず錫が検出されたのは、発生している粒子サイズが濾過により除去され難いサブミクロンオーダーであるためと思われます。一般に、サブミクロンサイズの摩耗粒子が発生するのは、定格回転速度より遅い速度で発生することが知られています。本試料では、起動・停止時のすべり速度が比較的遅くなった場合に発生していると考えられます。サブミクロンオーダーの摩耗粒子を濾過する場合、濾過圧力が高いと摩耗粒子がフィルタから押し出されてしまう可能性もありますので、濾過圧力をkgf/cm以下の低い状態で濾過することを推奨します。尚、本機は、起動・停止時に摩耗していると考えられますので、軸受温度の変化に特に注意し、温度チャート上での温度監視にも十分注視するよう推奨します。
報告№109-09136 報告№111-00619 | 分析№109-001160 分析№111-002942 | 111-002942 | 潤滑油は継続使用可能な状態にあると判断します。粘度、酸価、有機物・有機化合物、酸化安定度の各データは良好でした。泡立ち試験は-でした。一般的な新油値に比較して泡立ち度が上昇しているものの、泡安定度がmlでした。消泡性の性能は低下していないことが確認されました。尚、別紙酸化安定度の減少傾向から油の余寿命を求めた結果、本試料は直近の更油から起算して稼働日数が年月まで使用可能であることが分かります。水分は良好でした。
報告№102-8017 報告№102-8017 | 分析№102-00206 分析№102-00206 | 102-00206 | 分析の結果、フェログラフィーを除く項目は良好でした。フェログラフィーの結果、ベアリング軌道面と保持器の摩耗が発生しているものと考えられます。観察された摩耗粒子は、μmとやや大きく、厳しい状況を示しており、今後、更に摩耗が進行することが懸念されるため、ヶ月後に再度分析を実施し、摩耗の進行状況を確認されることを推奨します。考察は良好と判断します。粘度は良好と判断します。粘度は.mm/sと新油値mm/sに比較して、粘度変化率は-.％で、当社推奨の管理目安である±％以内にあり、良好と判断します。水分は良好と判断します。水分はppmと当社推奨の管理目安の以下であり、良好と判断します。全酸価は良好と判断します。全酸価は.mgKOH/gと新油値.mgKOH/g以内にあり、良好と判断します。IRの結果、良好と判断します。IRの結果、IRチャートに示すように新油パターンに比較して変化はなく、良好と判断します。計数汚染度は管理目安を超えていました。計数汚染度は管理目安を超えていました。計数汚染度はNAS級以上と当社推奨の管理目安のNAS級を超えており、汚染度が高い状況でした。機器の潤滑状態フェログラフィーの結果、ベアリング軌道面と保持器の摩耗が発生しているものと考えられます。観察された摩耗粒子は、μmとやや大きく、厳しい状況を示しており、今後、更に摩耗が進行することが懸念されるため、ヶ月後に再度分析を実施し、摩耗の進行状況を確認されることを推奨します。SOAPの結果は良好です。油中の添加剤及びμm未満の摩耗粒子を検出できるSOAPの結果、摩耗により発生した鉄がppm、銅がppm検出され、油の添加剤成分であるリンがppm、亜鉛がppm検出されました。D－SOAPの結果は良好です。大型の摩耗粒子を検出できるD－SOAPの結果、摩耗により発生した鉄が.、銅が検出され、油の添加剤成分が析出したと思われる亜鉛がppm、リンが、外部から混入したカルシウムが検出されました。フェログラフィーの結果、摩耗の過酷度を示すIs値がの乗と高い値を示していました。摩耗粒子の形態観察の結果、金属接触が厳しい場合に発生するシビア粒子や保持器の摩耗により発生した銅系粒子が多く見られることから、ベアリング軌道面と保持器の摩耗が発生しているものと考えられます。観察された摩耗粒子は、μmとやや大きく、厳しい状況を示しており、今後、更に摩耗が進行することが懸念されるため、ヶ月後に再度分析を実施し、摩耗の進行状況を確認されることを推奨します。
報告№108-5003 報告№108-5003 | 分析№108-00409 分析№108-01994 | 108-01994 | グリースの物理的性状、軸受の潤滑状態を確認する。グリースの物理的性状グリースの物理的性状を示す滴点と水分は良好の範囲にあるものの、ちょう度が当社推奨の管理下限値を超え、新グリースのに比較して低下しになっており、グリースが硬化していることが確認されました。また、全酸価がmgKOH/gと新油値のmgKOH/gに比較して上昇していることから、グリースの劣化が進行しつつある可能性が考えられました。硬化したグリースは、油分の流動性が低下し潤滑面での良好な油膜保持に影響がでる可能性があるため、グリースを交換されることを推奨します。軸受の潤滑状態SOAP／D－SOAPで鉄が検出されたものの、転がり軸受の寿命の指標となるフレーキングの発生が確認されなかったことから、本軸受は継続使用可能と判断します。尚、報告書の管理表中に示しているSOAP／D-SOAPは、グリース潤滑の場合、摩耗粒子が均一に分散していないため、測定値が大きく変動することがありますので参考値としてお考え下さい。
報告№109-09349 報告№109-09349 | 分析№109-002326 分析№109-002326 | 109-002326 | 結論分析結果から、～μmの摩耗粒子が発生しやすい、いわゆる混合潤滑の初期段階にあることが分かります。この状態は、更油した後も継続することになると思われます。可能であれば更油後も定期的に分析を実施し、摩耗の進行状況を確認されることを推奨します。
報告№109-09287 報告№109-09287 | 分析№109-002081 分析№109-002081 | 109-002081 | 潤滑油および本軸受は継続使用可能な状態にあると判断できますが、軸受摺動面では切削摩耗や凝着摩耗の発生が確認されており、今後継続して発生することが懸念されるため、運転再開後ヶ月以内に再度分析を実施し、摩耗の進行状況を確認することを推奨します。
報告№109-09136 | 分析№109-001160 | 114-001009 | 潤滑油は汚染度が高く、この油中の汚染物が潤滑部に噛み込むことによる摩耗の進行が懸念されます。対象設備は継続使用可能な状態にあると判断しますが、今後の摩耗推移を確認するためにも傾向監視を継続することが有効です。更油油中の汚染度が高いことから、摩耗粒子や異物などの夾雑物が潤滑面に噛みこむことによる摩耗の進行が懸念されます。定期的な分析今後の疲労摩耗、凝着摩耗の推移を監視するため、定期的な分析実施を推奨します。新油の分析粘度、酸価は、油の性能を評価するパラメータの一種です。油の性能低下は、新油との比較が必要なことから、使用油の油名確認および新油の分析による比較評価を推奨します。異常摩耗の早期発見のパラメータであるIs値は、レベルと正常です。但し、潤滑部の摩耗が認められたため、定期的に潤滑油分析を実施し、摩耗推移を監視することが有用と考えます。フェログラフィーで比較的多く観察された粒子は、以下の通りです。正常な摩耗粒子・潤滑状態が正常なマイルド摩耗により発生。疲労摩耗粒子・繰返し応力による金属疲労で発生。大型化するとフレーキングやスポーリングの発生が懸念されます。黒錆・潤滑状態がやや厳しい凝着摩耗により発生。局部的な厳しい金属接触と高い摩擦熱が発生していたことを示します。黒錆は、摩擦面が将来的に異常摩耗へ進展する可能性を示唆しているため、傾向監視が有用と思われます。詳細は、別紙傾向監視が必要な摩耗粒子をご覧ください。SOAP-Tの結果、鉛がと比較的高い値で検出されました。鉛を使用した箇所の摩耗が発生している可能性があります。計数汚染度はNAS級以上と当社推奨の管理限界値を超えていました。水分は良好です。粘度粘度はmm/sでした。油名が不明であることから新油値との比較評価できませんでした。仮にISOVGとすると規格内にありますが、新油との比較による評価を推奨します。酸価は.mgKOH/gでした。油名が不明であることから新油値との比較評価ができないため、新油の分析実施を推奨します。
報告№102-6065 | 分析№102-01073 | 102-01073 | エッソテレッソから三井TEXタービンに油種変更後ヶ月経過した時点で回目の初期試験を実施しました。この間の起動回数は回でした。分析の結果、D-SOAPを除く項目は良好でした。D-SOAPの結果、メタルの摩耗を示す錫が前回に対して、今回はに増加していました。この錫濃度の増加量と前回から今回までの起動回数回から摩耗速度を計算した結果、.μm／回となりました。この摩耗速度を油種変更前の摩耗速度と比較すると下表の通り、三井TEXタービンに変更したことで、摩耗速度が分のに改善され、軸受メタルの余寿命が倍になったと考えられました。今回の摩耗速度.μm／回から限界起動回数を求めると回となりますが、念のため、起動回数回程度で再度精点Bを実施し、摩耗速度を確認されることを推奨します。
報告№108-0075 報告№108-0090 | 分析№108-00429 分析№108-00513 | 108-00513 | 分析の結果、前回と同様に重量汚染度がmg/mlと当社推奨の管理限界値を超えていました。IRの結果で油劣化の兆候を示すカルボン酸の吸収が確認され、フィルタ表面の異物観察で表面に茶色の汚染物が観察されたことから、汚染度が高い要因は、油劣化により発生したスラッジであると考えられました。今後、油劣化が進行し、油中の酸成分により金属表面に腐食摩耗が発生することが懸念されます。また、このスラッジは、粘着性があり、貴工場では過去に射出成形機でスラッジが原因で圧油系統のバルブ動作障害等のトラブルが発生した経緯もあり、除去する必要がありますので、以下の対策を推奨します。貴工場の射出成形機でも、数多く実績のある当社製清浄分散剤TS－の投与と濾過を実施TS－投与・濾過後に油を全量交換
報告№106-0227 報告№106-0353 | 分析№106-01279 分析№106-01906 | 106-01906 | トライボ診断の結果、摩耗粒子形態観察で転がり軸受の寿命の指標となるフレーキングの発生は確認されておらず、本軸受は継続使用可能な状態にあると判断します。但し、摩耗粒子形態観察で赤錆が多く観察されました。今後、この赤錆が軌道面に噛み込み、この傷が起点となって、フレーキングに進展することが懸念されたため、稼働時間が今回の採油から時間程度経過した時点で再度分析を実施し、フレーキングの発生状況を確認することを推奨します。一方、SOAP／D-SOAPの結果、海水に含まれるマグネシウム、ナトリウムが検出され、フェログラフィーで赤錆が多く観察されたことから、海水が混入し、その影響で腐食した可能性も考えられました。早めのグリース交換が必要です。尚、報告書の管理表中に示しているSOAP／D-SOAPは、グリース潤滑の場合、摩耗粒子が均一に分散していないため、測定値が大きく変動することがありますので参考値としてお考え下さい。
報告№106-0227 報告№107-0035 | 分析№106-01279 分析№107-00152 | 107-00152 | 濾過前の試料油を分析した結果、粘度がmm/sと新油のmm/sに比較して、粘度変化率は+％で、やや不良領域にありました。現在、ISOVGからISOVGに移行しているため異常ではなく、本試料油は継続使用可能と判断します。
報告№109-09136 報告№112-00080 | 分析№109-001160 分析№112-000214 | 112-000214 | 軸受は継続使用可能な状態にあると判断します。、は良好でした。分析結果は良好と判断します。計数汚染度計数汚染度はNAS級と当社推奨の管理限界値のNAS級以内にあり、良好と判断します。重量汚染度は.mg/mlと当社推奨の管理限界値のmg/ml以内にあり、良好と判断します。機器の潤滑状態機器の潤滑状態は正常と判断します。SOAPSOAPの結果、油の添加剤成分であるリンが検出されました。摩耗により発生する鉄が検出されていないことから、良好と判断します。D－SOAPD－SOAPの結果、摩耗により発生する鉄が検出されていないことから、良好と判断します。フェログラフィー異常摩耗の早期発見パラメータであるフェログラフィーのIs値がのマイナス乗と良好の範囲にあることから、潤滑状態は正常と判断します。
報告№109-09136 報告№113-00211 | 分析№109-001160 分析№113-000801 | 113-000801_date131004 | 潤滑油の劣化はないものの、油中の汚染度が非常に高い値でした。採油条件の影響で値が高くなっていると考えられますが、汚染度が高い要因は、採油条件の影響と、鉄が高濃度で検出されていることから、摩耗粒子の発生による影響が考えられます。異物の影響で将来的に摩耗が進行する懸念がありますので、に示す対策を推奨します。軸受は継続使用可能な状態にあると判断します。但し、観察された摩耗粒子には繰り返し応力で発生する疲労摩耗粒子が比較的多く認められており、更油した後も、疲労摩耗は発生すると考えられます。そのため、定期的な分析により今後の摩耗進行の有無を確認することを推奨します。更油油中の汚染度が高いことから、摩耗粒子や異物等が軸受軌道面に噛み込むことによる摩耗の進行が懸念されるため、更油を推奨します。また、油槽内には汚染物が残留している可能性があるため、油槽内を清掃し、更油する新油もNAS級程度の清浄な潤滑油を更油することを推奨します。定期的な分析摩耗粒子の形態観察で、切削摩耗、疲労摩耗が観察されたことから、今後の摩耗進行を監視するため、定期的に分析を実施することを推奨します。シリコン系のグリースや添加剤の確認シリコン系の添加剤やグリースを使用している箇所があるかについてご確認下さい。詳細はを参照下さい。最適な採油方法本試料油は、機器停止中に軸受箱排油口から採油されているため、分析データが高濃度に出ていると推定されます。正確なデータによる診断を行うためにも、今後の採油は、極力運転中もしくは停止直後の油槽中層部から実施されることを推奨します。はフェログラフィーおよびSOAP／D-SOAPの結果から総合的に判断した結果、継続使用は可能ですが、今後の機器の機能を確認するためにも傾向管理が有用と考えます。フェログラフィー【定量分析：Is値】Is値は異常摩耗の早期発見パラメータのつで、摩耗程度を定量化するために用います。今回のIs値はの乗と、高い値でした。フェログラフィー【定性分析：摩耗粒子および摩耗形態観察】分析結果から観察された代表的な粒子は、以下の通りでした。切削粒子・異物や金属表面の微小突起による切削摩耗により発生。疲労摩耗粒子・繰返し応力を受けて発生。観察された摩耗粒子の中でも切削粒子は、将来的な摩耗の進行に繋がる可能性を示唆しているため、傾向監視が必要と思われます。摩耗形態の中でも切削摩耗は摩耗進行速度が速く、転がり軸受でこの摩耗形態が発生した場合には寿命が分の程度に低下することも知られており、切削摩耗により生じた軌道面の損傷が起点となって転がり軸受の寿命となるフレーキングに進展することから傾向監視による経過監視が必要です。切削摩耗の発生原因となる混入異物が残留している場合、この異物により切削摩耗が継続して発生する可能性があります。Iカップリング発光分光分析【SOAP／D-SOAP】検出された金属元素から発生箇所を推定すると、以下の通りでした。鉄、鉛、クロム、錫、亜鉛・軸受等カルシウム、バリウム、アルミニウム、ケイ素、ナトリウム・外部混入異物ケイ素の検出ケイ素が検出されました。一般に、潤滑油中からケイ素が検出された場合の原因として、油の消泡剤として使用されるシリコン系の添加剤が検出されるフェログラフィーおよびフィルタ表面の異物観察で砂が多く観察され、これが検出されるシリコングリースをシール部に塗布している場合、このシリコングリースが潤滑油に混入して検出されるなどが挙げられますが、今回検出が比較的高濃度であることからの可能性が考えられます。については、分析結果では確認することが出来ませんので、これに関する情報があれば提供をお願いします。計数汚染度はNAS級以上と当社推奨の管理限界値を超えていました。フィルタ表面の異物観察で金属片、鉄錆、砂等が観察されたことから、汚染度が高い要因は、摩耗と外部混入異物の影響と思われます。粘度、水分、全酸価、IR、RBOTの各データは、良好でした。尚、別紙RBOTの減少傾向から油の余寿命を求めた結果、本試料油は直近の更油から起算して年月まで使用可能であることが分かります。
報告№109-09136 報告№111-00760 | 分析№109-001160 分析№111-003830 | 111-003830 | 潤滑油および対象設備は継続使用可能な状態にあると判断します。但し、今後も摩耗の進行を傾向監視するため、以下の対策を推奨します。定期的な分析疲労摩耗の進行を監視するため、定期的に分析を実施し、分析データによる摩耗の進行状況を確認することを推奨します。最適な採油方法本試料油は、機器停止中にドレンから採油されています。機器が停止している状態では、別紙油中粒子の沈降の影響に示すように油槽内で撹拌がなくなり固形物が沈降するため、油中汚染度は高くなると推定されます。今後の採油は、極力運転中もしくは停止直後の油槽中層部から実施されることを推奨します。新油との比較による評価を示す粘度、酸価のデータは新油データを基準として評価しています。今回は油名が不明であったため判断できませんでしたが、今後評価する場合は、充填用に新油を同時に分析することをご検討下さい。フェログラフィーIs値は異常摩耗の早期発見パラメータのつで、摩耗粒子を定量化するために用います。今回のIs値はの乗であり、潤滑状態は正常と判断できます。摩耗粒子の形態で比較的多く観察された粒子は、潤滑状態が正常な場合に発生する摩耗粒子繰返し応力を受けて発生する疲労摩耗粒子局部的に高圧・高温となる場合に発生するフリクションポリマでした。これらの摩耗粒子が観察された場合、潤滑部で発生している摩耗形態は、正常なマイルド摩耗疲労による疲労摩耗であり、そして局部的ではあるものの高圧・高温の箇所が発生していることも分かります。フリクションポリマは、潤滑油がギヤ歯面や軌道面に押し込められ高圧状態になると同時に、圧縮熱により高温状態になった結果、基油自身が重合反応を起こし生成することが知られています。そのため、高圧高温状態の解消がなされなければ、潤滑油の劣化が進行し、粘度上昇に因る潤滑異常に進展する場合があります。Iカップリング発光分光分析供試の潤滑油を分析した結果、検出された金属元素は、SOAP-Tの結果表に示すように、鉄、リン、亜鉛、カルシウム、ナトリウムでした。検出されたこれらの金属元素から発生箇所を推定すると鉄、亜鉛・ギヤ・軸受等リン・オイル添加剤カルシウム、ナトリウム・外部混入異物であると思われます。このうち、機械部品が摩耗したと思われる元素はのグループです。バックラッシご提供いただいたメインボックスに関する情報からハスバ歯車の組み合わせの段減速機構であることが分かりました。この歯車の構成から接触点は合計で箇所となります。ギヤのバックラッシの増加量を求めた結果、接触点箇所で平均的に摩耗が発生していたと仮定した場合、バックラッシの増加量は累積稼動月数がヶ月で.μmと推定されました。バックラッシ増加分の上限値は、メーカにより差異はあるものの、当社の推奨するバックラッシは、一般に推奨されるμmを管理目安にしています。この値に比較して十分に小さい値です。計数汚染度は当社推奨の管理限界値を超えていました。フィルタ表面の異物観察で表面が茶褐色で金属片、鉄錆、砂等が観察されたことから、汚染度が高い要因は、摩耗とスラッジ、そして外部混入異物の影響と思われます。水分、IRの各データは良好でした。粘度はmm/sとISOVG規格内にありました。尚、酸価は、油名が不明であったため、新油データとの比較ができず評価できませんでした。
報告№109-09136 報告№113-00489 | 分析№109-001160 分析№113-002029 | 113-002029 | 軸受は健全であり、継続使用可能な状態にあると判断します。は、正常であると考えられます。フェログラフィー【定量分析：Is値】Is値は異常摩耗の早期発見パラメータのつで、摩耗程度を定量化するために用います。Is値は前回の-から変化はなく、潤滑状態は良好です。フェログラフィー【定性分析：摩耗粒子の形態観察】観察された摩耗粒子は全て少量でした。Iカップリング発光分光分析【SOAP／D-SOAP】検出された金属元素とその発生元は、以下の通り推定されます。いずれも極微量で問題ありません。鉄、銅、錫・軸受等リン、亜鉛・添加剤カルシウム、ケイ素、ナトリウム・外部混入異物計数汚染度はNAS級、重量汚染度は.mg/mlと、共に良好です。
報告№109-09136 報告№112-00350 | 分析№109-001160 分析№112-001381 | 112-001381 | 軸受は継続使用可能な状態にあると判断します。はフェログラフィーおよびSOAP／D-SOAPの結果から総合的に判断した結果、正常な状態にあると考えられます。フェログラフィー【定量分析：Is値】Is値は異常摩耗の早期発見パラメータのつで、摩耗粒子を定量化するために用います。今回のIs値はのマイナス乗と低い値でした。フェログラフィー【定性分析：摩耗粒子および摩耗形態観察】分析結果から比較的多く観察された粒子は、以下の通りでした。正常な摩耗粒子・潤滑状態が正常なマイルド摩耗により発生。Iカップリング発光分光分析【SOAP／D-SOAP】検出された金属元素から発生箇所を推定すると、以下の通りでした。鉄・軸受等リン・添加剤カルシウム、アルミニウム、ナトリウム・外部混入異物計数汚染度は良好でした。分析結果は良好と判断します。計数汚染度計数汚染度はNAS級と当社推奨の管理限界値のNAS級以下にあり、良好でした。重量汚染度は.mg/mlでした。は良好と判断します。SOAPSOAPの結果、油の添加剤成分であるリンが検出されました。摩耗により発生する鉄は検出されていないことから、良好と判断します。D-SOAPD-SOAPの結果、摩耗により発生する鉄が検出されました。フェログラフィー異常摩耗の早期発見パラメータであるフェログラフィーのIs値がのマイナス乗と良好の範囲にあり、摩耗状態は正常と判断します。
報告№109-09136 報告№112-00660 | 分析№109-001160 分析№112-003038 | 112-003038 | 潤滑油の劣化は確認されていないものの、汚染度が高い値であることがわかりました。当該機は分解後および油入替後から今回までの稼働時間が短く、ご提供頂いた新油の汚染度も同じ汚染状態であることから、汚染度が高い要因は、汚染されていた新油を使用したことによるものと思われます。減速機異物の噛み込みや金属表面の微小突起により発生する切削摩耗や潤滑部の油膜が破断して発生する凝着摩耗が見られました。通常、継続運転している設備は、運転開始直後に金属同士がなじむ過程があり、その後正常な油膜が形成されて、問題がなければ安定期に入ります。設備の稼働率が低い場合など、停止期間が長いと潤滑油膜は殆どなくなり、再稼動する際に油膜切れを起こしやすい状態になります。今回観察された摩耗粒子は、このような状況で発生したと推定されます。しかし、これらは極微小領域に限られることから、摩耗は正常と判断できます。以上より、減速機は継続使用可能な状態にあると判断します。定期的な分析および分析周期の検討定期的に分析を実施することにより、データの微小な変化から異常の兆候を早期に発見することが可能となります。今後、寿命予測を行うには、今回データを含め少なくとも回の分析データが必要となります。当該機は、年間稼働率が低いことから、採油の機会を検討するのは難しいところがありますが、あと最低でも回分析を実施し、寿命予測を行うと共に分析周期を検討することを推奨します。減速機の摩耗状態フェログラフィーおよびSOAP-Tのデータから総合的に解析した結果、減速機は健全であり、継続使用可能と評価できますが、引続き減速機の機能が保持されていることを確認するためにも、潤滑油診断による傾向管理が有用と考えます。フェログラフィー【定量分析：Is値】Is値は異常摩耗の早期発見パラメータのつで、摩耗程度を定量化するために用います。今回のIs値はの乗とやや高い値でした。フェログラフィー【定性分析：摩耗粒子および摩耗形態観察】分析結果から比較的多く観察された摩耗粒子は、以下の通りでした。正常な摩耗粒子・潤滑状態が正常なマイルド摩耗により発生。切削粒子・異物や金属表面の微小突起に起因する切削摩耗により発生。シビア粒子・潤滑状態がやや厳しい凝着摩耗により発生。金属潤滑部が局部的に油膜切れを起していると考えられます。疲労摩耗粒子・繰返し応力を受けて発生。観察された摩耗粒子の中でも切削粒子、シビア粒子は、将来的な摩耗の進行に繋がる可能性を示唆しているため、傾向監視が必要と思われます。減速機で切削摩耗が発生した場合、減速機内部で使用されている転がり軸受が切削摩耗により生じた軌道面の損傷が起点となって、寿命が分の程度に低下することがあることから、切削摩耗には十分注意する必要があります。切削摩耗の発生原因となる混入異物が残留している場合、この異物により切削摩耗が継続して発生する可能性があります。シビア粒子は、凝着摩耗に分類されます。この摩耗粒子は、ギヤ歯面や軌道面で凝着、破断を繰り返し、この過程で生じる移着粒子が成長して摩耗粒子となります。そのため、ギヤ歯面や軌道面では局部的に油膜切れが発生していることを示しています。この状態が継続した場合、摩耗粒子のサイズは徐々に大型化していき、最終的にはギヤおよび軸受の損傷に至る場合があります。Iカップリング発光分光分析【SOAP-T】検出された金属元素から発生箇所を推定すると、摩耗粒子の発生箇所は、以下のように推定できました。鉄、鉛、銅、ニッケル、錫、亜鉛・ギヤ、軸受等リン、モリブデン・添加剤カルシウム、バリウム、アルミニウム、ナトリウム・外部混入異物バックラッシご提供いただいた減速機に関する情報からハスバ歯車の組み合わせの段減速機構であり、この歯車の構成から接触点箇所のバックラッシを求めました。尚、不明な部分がありましたので、モジュールを、歯幅をmmと仮定しました。ギヤのバックラッシの増加量を求めた結果、接触点箇所でバックラッシの増加量は、最も大きい箇所で約μmと推定されます。バックラッシ増加分の上限値は、メーカにより差異はあるものの、当社の推奨するバックラッシは、一般に推奨されるμmを管理目安にしています。この値に比較して十分に小さい値です。計数汚染度は当社推奨の管理限界値を超えていました。計数汚染度計数汚染度は、NAS級以上と当社推奨の管理限界値NAS級を超えていました。重量汚染度は、mg/mlでした。光学顕微鏡写真供試油を濾過したフィルタ表面上の夾雑物を光学顕微鏡で観察した結果、茶褐色の粘ちょう物、金属片、鉄錆、砂等が観察されました。は良好と判断します。粘度新油に対する粘度変化率は+.％でした。これは、当社推奨の管理限界値である±％以内であり、良好と判断します。水分は、と当社推奨の管理限界値の以下であり、良好と判断します。酸価は、.mgKOH/gと新油値.mgKOH/g以下であり、良好と判断します。IRIRチャートの結果、新油と使用油のスペクトルパターンはほぼ一致し、また、油劣化の兆候を示すカルボン酸の吸収ピークが確認されていないことから、良好と判断します。
|  | 113-001734 | 潤滑油および対象設備は継続使用可能な状態にあると判断します。但し、今後の摩耗進行の有無を確認するためにも傾向監視を継続することが有効です。定期的な分析今後懸念される切削摩耗、凝着摩耗の進行を監視するため、定期的に分析を実施することを推奨します。はフェログラフィーおよびSOAP-Tの結果から総合的に判断した結果、継続使用は可能ですが、機器の機能を保持するためにも傾向管理が有用と考えます。フェログラフィー【定量分析：Is値】Is値は異常摩耗の早期発見パラメータのつで、摩耗粒子を定量化するために用います。Is値はの乗と、やや高い値でした。フェログラフィー【定性分析：摩耗粒子および摩耗形態観察】分析結果から比較的多く観察された粒子は、以下の通りでした。正常な摩耗粒子・潤滑状態が正常なマイルド摩耗により発生。切削粒子・異物や金属表面の微小突起による切削摩耗により発生。シビア粒子・潤滑状態がやや厳しい凝着摩耗により発生。金属潤滑部が局部的に油膜切れを起していると考えられます。観察された摩耗粒子の中でも切削粒子、シビア粒子は、将来的な異常摩耗の進行に繋がる可能性を示唆しているため、傾向監視が必要と思われます。詳細は、別紙傾向監視が必要な摩耗粒子をご覧ください。Iカップリング発光分光分析【SOAP-T】検出された金属元素から発生箇所を推定すると、以下の通りでした。鉄、鉛、銅、アンチモン、錫・エンジン部品等リン、亜鉛、カルシウム、モリブデン・添加剤アルミニウム、ケイ素、ナトリウム、マグネシウム、ホウ素・外部混入異物クランクピンメタルの摩耗SOAP-Tで錫がppm、銅がppm検出されたことから、クランクピンメタルが摩耗していると推定されました。詳細は、別紙クランクピンメタルの摩耗をご覧ください。粘度、水分、塩基価の各データは良好でした。
報告№109-09136 報告№112-00684 | 分析№109-001160 分析№112-003161 | 112-003161 | 潤滑油は継続使用可能な状態にあると判断します。軸受は継続使用可能な状態にあると判断します。はフェログラフィーおよびSOAP/D-SOAPの結果から総合的に判断した結果、正常な状態にあると考えられます。フェログラフィー【定量分析：Is値】Is値は異常摩耗の早期発見パラメータのつで、摩耗粒子を定量化するために用います。今回のIs値はのマイナス乗と低い値でした。フェログラフィー【定性分析：摩耗粒子および摩耗形態観察】分析結果から観察された全ての粒子量は少でした。Iカップリング発光分光分析【SOAP／D-SOAP】検出された金属元素から発生箇所を推定すると、以下の通りでした。錫・軸受等リン・添加剤カルシウム、ナトリウム・外部混入異物軸受の余寿命金属元素分析で軸受メタルの主成分である錫が検出されたため、前回と今回の分析結果を基にメタル摩耗の状態を検討しました。検討には、下式で摩耗速度を計算し、その結果から現時点における平均的な摩耗深さを求めました。その結果、摩耗の深さは軸受表面から.μmであると推定できました。y=×-x-.----ここでy:平均的な摩耗深さx:運転時間本軸受がこの摩耗速度で、摩耗の限界に到達する時間、いわゆる限界使用時間を試算すると、軸受の表面粗さをsとした場合の余寿命は約万時間になると推定され、摩耗速度が非常に小さく、良好な潤滑状態が継続しているものと判断できます。計数汚染度、重量汚染度は共に良好でした。．粘度、水分、酸価、IR、RBOTの各データは良好でした。尚、別紙RBOTの減少傾向から油の余寿命を求めた結果、本試料は直近の更油から起算して稼働日数が年月まで使用可能であることが分かりました。
報告№105-0338 報告№105-0338 | 分析№105-02139 分析№105-02139 | 105-02139 | 分析の結果、重量汚染度が当社推奨の管理限界値を超えていることがわかりました。これは、D－SOAPで錫が多く検出されたことと、摩耗粒子の形態観察でホワイトメタルが多く観察されたことから、軸受メタルの摩耗が原因であると確認されました。今後、更に摩耗が進行することが懸念されるため、濾過を実施されると共に～ヶ月以内に再度分析を実施し、摩耗の進行状況を確認されることを推奨します。使用油量、軸受サイズ、回転数、濾過システムの有無などの諸元から軸受メタルの摩耗程度を計算する事が出来ますのでこれらの情報をご提供下さい。尚、採油は主機停止中に実施しているため、油循環中の採油に比較し、粒子が沈降して低濃度になっている部分を採油していると考えられます。そのため油が循環している状態で採油を実施した場合に比較して、分析データが低くなり、異常な状態を見落としてしまう可能性がありますので、今後の採油は、停止直後、或いは、油循環中に採油を実施されることを推奨します。は良好と判断します。粘度は良好と判断します。粘度はmm/sと新油値mm/sに比較して、粘度変化率は-.％で、当社推奨の管理限界値である±％以内にあり、良好と判断します。水分は良好と判断します。水分はppmと当社推奨の管理限界値の以下であり、良好と判断します。全酸価は良好と判断します。全酸価は.mgKOH/gと新油値以内にあり、良好と判断します。IRの結果、良好と判断します。IRの結果、油劣化の兆候を示すカルボン酸の吸収が確認されていないことから、良好と判断します。RBOTの結果、良好と判断します。RBOTはminと当社推奨の管理限界値のmin以上であり、良好と判断します。重量汚染度は当社推奨の管理限界値を超えていました。計数汚染度は良好と判断します。計数汚染度はNAS級と当社推奨の管理限界値のNAS級以内であり、良好と判断します。重量汚染度は当社推奨の管理限界値を超えていました。重量汚染度はmg/mlと当社推奨の管理限界値のmg/mlを超えていました。機器の潤滑状態D－SOAPで錫が多く検出され、摩耗粒子形態観察で、ホワイトメタルが多く観察されたことから、軸受メタルの摩耗が確認されました。今後、更に摩耗が進行することが懸念されるため、濾過を実施されると共に～ヶ月以内に再度分析を実施し、摩耗の進行状況を確認されることを推奨します。SOAPの結果、軸受の摩耗を示す錫が検出されました。SOAPの結果、軸受の摩耗を示す錫がppm、油の添加剤成分であるリンがppm検出されました。D－SOAPの結果、軸受の摩耗を示す錫が検出されました。D－SOAPの結果、銅が、アンチモンが、軸受の摩耗を示す錫がppm、外部から混入したナトリウムが検出されました。フェログラフィーの結果、ホワイトメタルが多く観察されました。異常摩耗の早期発見パラメータであるフェログラフィーのIs値が.と良好の範囲にあるものの、摩耗粒子形態観察の結果、ホワイトメタルが多く観察されました。
報告№103-0006 報告№103-0006 | 分析№103-00108 分析№103-00108 | 103-00108 | 分析の結果、ギヤ歯面では、疲労摩耗と異物混入による切削摩耗が進行しつつあることが確認されました。今後、歯面での摩耗が進行し、バックラッシの増大と、それによる振動発生が懸念されます。また、その振動が原因で、ギヤの異常摩耗の進行につながることも考えられますので、再分析による傾向管理を推奨します。このことは、計数汚染度がNAS級以上と高くSOAP／D-SOAPでギヤ歯面の摩耗により発生した鉄が検出され、異常摩耗の早期発見パラメータであるフェログラフィーのIs値がの乗と高いことから判断しました。尚、バックラッシの増加量を分析結果から計算できますので、構造が確認できる図面、ギヤの形式、歯形、モジュール、歯数、回転数、増速比、歯幅をお知らせ下さい。計算結果をご報告いたします。この油は継続使用可能と判断します。粘度は良好と判断します。粘度はmm/sと新油値.mm/sに比較して、粘度変化率は+.％で、管理限界値である％以内にあり、良好と判断します。水分は管理限界値内にあるものの、やや高い値でした。水分はppmと管理限界値の以下にあるものの、やや高い値でした。全酸価は良好と判断します。全酸価は.mgKOH/gと新油値mgKOH/g以内にあり、良好と判断します。IRは良好と判断します。IRはチャートに示すように、新油に比較して変化はなく、良好と判断します。計数汚染度、重量汚染度、共に汚染されていました。計数汚染度は当社推奨の管理限界値を超えていました。計数汚染度はNAS級以上と当社推奨の管理限界値のNAS級を超え汚染されていました。重量汚染度はやや高い値でした。重量汚染度は.mg/mlとやや汚染されていました。機器の潤滑状態フェログラフィーの結果、ギヤ歯面で疲労摩耗が進行しつつあることが確認されました。今後急激に摩耗が進行し、バックラッシが増大し、振動が発生することが懸念され、更にその振動が原因でギヤの異常摩耗が進行することが懸念されるため、再分析を実施されることを推奨します。SOAP結果、鉄がやや多く検出されました。SOAPの結果、摩耗により発生した鉄がppmと多く検出されました。尚、油の添加剤成分であるリン、亜鉛が検出されました。D－SOAPの結果、鉄、鉛が検出されました。D－SOAPの結果、摩耗により発生する鉄、鉛が検出されました。フェログラフィーの結果、バックラッシの増大が懸念されました。フェログラフィーの結果、ギヤ歯面に疲労摩耗により発生した傷が発生していると思われます。今後急激に摩耗が進行し、バックラッシが増大することに振動が発生することが懸念され、更にその振動が原因でギヤの異常摩耗が進行することが懸念されるため、再分析を実施されることを推奨します。
報告№104-0097 | 分析№104-00781 | 104-00781 | 分析の結果、軸受摺動面では異物の噛み込みにより発生した切削摩耗が発生していることが確認されました。現在のところ、軸受は継続使用可能な状態にあると思われますが、切削摩耗は、摩耗速度が正常摩耗の桁程大きいため今後油膜が形成できにくい状況になる事が予想されます。油膜形成がしにくい状況になった場合、金属同士が接触する凝着摩耗に進展することが懸念されるため、～ヶ月後に再度分析を実施し、摩耗の進行状況を確認されることを推奨します。これらのことは、以下のことから判断しました。異常摩耗の早期発見パラメータであるIs値がマイナス乗と良好の範囲にあるものの、摩耗粒子の形態観察の結果、異物の噛み込みにより発生する切削粒子が比較的多く観察され、SOAP／D-SOAPの結果、軸受メタルの主成分である錫が検出されたこと尚、摩耗程度を解析するため、油量をご提示下さい。
報告№108-0457 報告№108-0457 | 分析№108-03109 分析№108-03111 | 108-03111 | 、軸受の潤滑状態を確認する。今回の採油は、対象設備の停止中にドレン弁から実施しているため、油循環中に採油した場合に比較し、油中粒子の沈降の影響を受け、分析データが高濃度に出る可能性があります。今回の分析は以上のことを踏まえて結果を検討します。分析の結果、今回の採油が高濃度になっていると思われる対象設備停止中のドレン弁から行われた採油にもかかわらず、全てのデータが良好の範囲にあります。このことから、機器の潤滑状態は正常であり、この油は継続使用可能と判断します。尚、次回の採油は、粒子の沈降の影響を少なくすることが重要であり、そのため油中粒子が均一な分散状態で実施されることを推奨します。
報告№109-09136 報告№112-00409 | 分析№109-001160 分析№112-001691 | 112-001691 | 潤滑油は継続使用可能な状態にあると判断します。但し、今後は障害予防を目的に以下の対策を推奨します。追加分析消泡性能が低下した場合、ギヤ歯面での油膜形成に影響が出て摩耗が進展することがありますので、フェログラフィーおよびSOAP-Tを追加して摩耗により発生する油中金属濃度や潤滑状態を確認することを推奨します。泡立ち試験泡立ち試験の結果は、-と新油値が-であるのに比較して高い値となっていたことから、消泡性能が低下していることが分かりました。今後の使用状況によっては油の酸化劣化が進行したり、ギヤ歯面およびベアリング軌道面で油膜切れが発生したりする場合があるため、消泡剤の添加による消泡性能の改善など何らかの対応が必要になると思われます。分析結果は良好と判断します。粘度粘度は.mm/sと新油値mm/sに比較して、粘度変化率は-％で、当社推奨の管理限界値である±％以内にあり、良好と判断します。泡立ち試験泡立ち試験は-と新油値に比較して高い値でした。水分はppmと当社推奨の管理限界値の以下にあり、良好と判断します。酸価は.mgKOH/gと新油値.mgKOH/gに比較して高いものの、IRの結果で油劣化の兆候を示すカルボン酸の吸収が確認されていないことから、良好と判断します。
報告№109-09607 報告№109-09607 | 分析№109-003740 分析№109-003740 | 109-003740 | ・摩耗状態前回同様に油中金属分析の結果、潤滑油中から鉄が検出されました。この鉄は、粒子の観察結果から異物の噛み込みなどで発生する切削粒子で、潤滑部で発生している摩耗形態は切削摩耗であることが分かりました。観察された摩耗粒子の材質と形態を、SEM・XMAで詳細に観察した結果、鉄、クロム、マンガンを含む粒子が多いことから、摩耗の発生箇所は転がり軸受軌道面であると推定されます。異常摩耗の早期発見パラメータであるフェログラフィーのIs値が前回に比較しての乗からマイナス乗に桁低下し、且つ、転がり軸受寿命の指標としている摩耗粒子が観察されなかったことからフレーキングは発生していないと判断できます。但し、転がり軸受内に切削摩耗が発生している場合、軸受の寿命が分の程度に低下することが知られており、定期的なトライボ診断による状態監視が必要と考えます。また、切削摩耗発生の原因となる混入異物が残留している場合、この異物により切削摩耗が継続して発生する可能性があります。・汚染度水分、汚染粒子数、汚染度物重量の各データは良好でした。・粘度、全酸価、酸化安定度、有機物・有機化合物の各データは良好でした。潤滑油および軸受は継続使用可能な状態にありますが、今後は障害予防を目的に以下の対策を推奨します。切削摩耗の進行を監視するために、定期的に分析を実施し、摩耗の進行状況を確認されることを推奨します。次回分析の時期を理論的に求めたところ、最短で約時間となります。この時間は、油中汚染物が均一になるために必要とする時間であり、この時間を経過すれば、再分析の結果から状態の傾向を確認することが可能となりますので、これを参考に次回分析時期を検討されることを提案します。特性低下特性低下に係るパラメータの分析結果は良好と判断します。粘度粘度はmm/sと新油値mm/sに対する粘度変化率は+.％で、当社推奨の管理限界値である±％以内にあり、良好と判断します。全酸価添加タービン油については、当社では管理限界値を設定しておらず、新油分析値との比較及び他の分析項目の結果より全酸価の状態判断を行います。その結果、全酸価は.mgKOH/gと新油値.mgKOH/gに比較して変化はないことから、良好と判断します。酸化安定度酸化安定度はminであり、当社推奨の管理限界値のmin以上にあり、良好と判断します。有機物・有機化合物有機物・有機化合物は、IRチャートによる新油分析値との比較の結果、cm-付近に劣化の兆候を示すカルボン酸の吸収が確認されていないことから、良好と判断します。汚染に係るパラメータの分析結果は良好と判断します。水分は.ppmであり、当社推奨の管理限界値の以下であることから、良好と判断します。汚染粒子数はNAS級であり、当社推奨の管理限界値のNAS級以内であることから、良好と判断します。汚染度物重量は.mg/mlであり、当社推奨の管理限界値のmg/ml以内であることから、良好と判断します。摩耗フェログラフィーによる摩耗粒子の観察の結果、異物の噛み込みなどで発生する切削粒子が比較的多く観察されました。異常摩耗の早期発見パラメータであるフェログラフィーのIs値がのマイナス乗と当社基準値と比較して良好の範囲にあるものの、摩耗粒子の形態観察の結果、異物の噛み込みなどで発生する切削粒子が比較的多く観察されました。電子顕微鏡写真・X線マイクロアナライザー摩耗粒子診断で観察された粒子を電子顕微鏡写真・X線マイクロアナライザーで詳細に観察した結果、鉄を含む粒子が観察されました。金属濃度SOAP法により金属濃度を測定した結果、外部から混入したと思われる亜鉛、バリウム、ケイ素が検出されました。金属濃度酸溶解法により金属濃度を測定した結果、鉄、外部から混入したと思われるナトリウムが僅かに検出されましたが、良好と判断します。
報告№109-09136 報告№112-00511 | 分析№109-001160 分析№112-002115 | 112-002115 | 潤滑油および対象設備は継続使用可能な状態にあると判断します。但し、前回に比較して、重量汚染度およびD-SOAPの亜鉛、カルシウム濃度が減少していました。前回は停止中に油中粒子濃度の高い部分であるドレンから採油し、今回は運転中にドレンから採油したことから、減少した要因は、採油条件の違いによるものと思われます。スラッジは、機器停止中の油温が低い状態で析出しやすく、今回の結果は電磁弁の固着が発生したり、発生しなかったりなど、微妙な値といえます。今後、電磁弁の固着や動作不良などの現象が現れやすい状況にあると考えられることから、以下の対策を推奨します。濾過およびTS-の投与今後、バルブ類の動作障害やフィルタおよびストレーナの目詰まりが発生することが懸念されるため、濾過と当社製清浄分散剤TS-の投与を推奨します。新油との比較による評価を示す粘度、酸価のデータは新油データを基準として評価しています。今回は新油データがなかったため正確な判断は出来ませんでしたが、今後評価する場合は、充填用の新油を同時に分析することをご検討下さい。はフェログラフィーおよびSOAP/D-SOAPの結果から総合的に判断した結果、正常な状態にあると考えられます。フェログラフィー【定量分析：Is値】Is値は異常摩耗の早期発見パラメータのつで、摩耗粒子を定量化するために用います。前回に比較してIs値はの乗から乗に低下し、低い値でした。フェログラフィー【定性分析：摩耗粒子および摩耗形態観察】分析結果から比較的多く観察された粒子は、以下の通りでした。正常な摩耗粒子・潤滑状態が正常なマイルド摩耗により発生。Iカップリング発光分光分析【SOAP/D-SOAP】検出された金属元素から発生箇所を推定すると、以下の通りでした。鉄、銅・シリンダ内壁、ポンプ内部等リン、亜鉛、カルシウム・添加剤ケイ素、ナトリウム・外部混入異物計数汚染度は、前回に比較してNAS級からNAS級にランク低下し、重量汚染度は、mg/mlから.mg/mlに減少し、共に良好でした。水分は良好でした。尚、粘度、酸価は、当社に新油データがなかったため、新油データとの比較ができず正確な評価できませんでした。分析結果は良好と判断します。粘度粘度はmm/sでした。新油値をmm/sと仮定した場合、粘度変化率は-％で、当社推奨の管理限界値である±％以内にあり、良好と判断します。水分はppmと当社推奨の管理限界値の以下であり、良好と判断します。酸価は.mgKOH/gでした。IRの結果で油劣化の兆候を示すカルボン酸の吸収が確認されていないことから、良好と判断します。IRIRの結果、油劣化の兆候を示すカルボン酸の吸収が確認されていないことから、良好と判断します。は良好と判断します。計数汚染度計数汚染度はNAS級と当社推奨の管理限界値のNAS級以下にあり、良好と判断します。重量汚染度は.mg/mlと当社推奨の管理限界値のmg/ml以下にあり、良好と判断します。D-SOAPの結果、前回同様に油の添加剤成分である亜鉛、カルシウムが検出されました。SOAPSOAPの結果、摩耗により発生する鉄および銅、油の添加剤成分であるリン、亜鉛、カルシウムが検出されました。D-SOAPD-SOAPの結果、摩耗により発生する鉄、油の添加剤成分であるリン、亜鉛、カルシウムが検出されました。フェログラフィー異常摩耗の早期発見パラメータであるフェログラフィーのIs値がの乗と良好の範囲にあることから、摩耗状態は正常と判断します。
報告№106-0227 報告№106-0227 | 分析№106-01279 分析№106-01281 | 106-01281 | 本トライボ診断は、軸受の潤滑状態、汚染状況、油の劣化状態を確認することを目的としました。ギヤ及び軸受の潤滑状態分析の結果、異常摩耗の早期発見パラメータであるフェログラフィーのIs値がの乗と高く、ギヤ歯面及びベアリングの軌道面では局部的な金属接触により発生するシビア粒子が比較的多く観察されました。SOAP／D－SOAPの結果で鉄が検出されましたが、SOAP／D－SOAPを含む各データは現在のところ継続使用が可能な範囲にあるあると考えられます。但し、摩耗の進行状況把握のため、次回分析は運転再開後ヶ月後に実施することを推奨します。汚染状況計数汚染度がNAS級以上と当社推奨の管理限界値を超え、重量汚染度がmg/mlでした。油の劣化状態油の劣化状況を確認するために実施した粘度、水分、全酸価の各データが良好であることから、この油は継続使用可能と判断します。尚、ご提供頂いた図面を確認した結果、診断に必要となる歯車の情報が不足していました。トライボ診断では、歯車のタイプ、形状、モジュール、歯幅、歯数、初期バックラッシが必要です。これらの情報が分かれば歯車の管理パラメータとして有効であるバックラッシの増加程度を推定することができ、このことから、バックラッシ調整の要否を判定するなど、より良い管理を行う事が出来ますので、次回トライボ診断実施時には各情報の提供を是非お願いいたします。
報告№109-09136 報告№113-00216 | 分析№109-001160 分析№113-000836 | 113-000836_date130911 | グリースグリースの酸化劣化はありませんでした。ギヤギヤは継続使用可能な状態にあると判断します。但し、摩耗粒子の形態観察で黒錆が観察されたことから、潤滑状態が厳しいと推定されるため、今後の摩耗進行の有無を確認するためにも傾向監視を継続することが有効です。定期的な分析今後懸念される疲労摩耗、凝着摩耗の進行を監視するため、定期的に分析を実施することを推奨します。はフェログラフィーおよびSOAP／D-SOAPの結果から総合的に判断した結果、継続使用は可能ですが、今後の機器の機能を確認するためにも傾向管理が有用と考えます。フェログラフィー【定性分析：摩耗粒子および摩耗形態観察】分析結果から観察された代表的な粒子は、以下の通りでした。疲労摩耗粒子・繰返し応力を受けて発生。黒錆・潤滑状態がやや厳しい凝着摩耗により発生。金属接触が厳しく、且つ、高い摩擦熱が発生していると考えられます。観察された摩耗粒子の中でも黒錆は、将来的な摩耗の進行に繋がる可能性を示唆しているため、傾向監視が必要と思われます。黒錆は、凝着摩耗に分類されます。この摩耗粒子は、ギヤ歯面で凝着、破断を繰り返し、この過程で生じる移着粒子が成長して摩耗粒子となります。そのため、ギヤ歯面では局部的に油膜切れが発生していることを示しています。この状態が継続した場合、摩耗粒子のサイズは徐々に大型化していき、設備の損傷に至る場合がありますので、傾向監視が必要です。Iカップリング発光分光分析【SOAP／D-SOAP】検出された金属元素から発生箇所を推定すると、以下の通りでした。鉄、鉛、銅、錫・ギヤ歯面リン、亜鉛、カルシウム、バリウム、アルミニウム、ナトリウム・添加剤、増ちょう剤、外部混入異物グリースの物理的性状全酸価、IRの各データは良好でした。尚、ちょう度、滴点は試料量が少なかったため測定できませんでした。
報告№101-6004 | 分析№101-00062 | 101-00062 | 分析の結果、を示す粘度、水分、全酸価、RBOT、IRの各データは良好であり、この油は継続使用可能と判断します。一方、を示す計数汚染度、重量汚染度、機器の潤滑状態を示すSOAP／D－SOAP、フェログラフィーの各データは、適正に採油が実施されていたとした場合、今回分析データは、全て良好であり、汚染状態、潤滑状態、共に良好と判断出来るデータですが、汚染度の粒子分布状態が若干サイズの大きな方に多目になっているのが気がかりでした。通常の粒子分布状態は、サイズの一番小さな～μmのレンジの等級が一番悪く、サイズが大きくなるにしたがって等級が良くなる傾向を示します。今回の試料油は、汚染度そのものは問題となるような汚染度ではないものの、粒子分布が正規分布状態を示していません。このような場合、当社のこれまでの経験では、潤滑油槽内の錆発生や外部から砂などが混入したなどが考えられます。光学顕微鏡写真、フェログラフィーの結果、砂等の混入によるものと確認されました。この砂は、主軸と軸受メタルの摺動面に噛み込み、摩耗を進行させる場合があります。今後、摩耗により汚染度が上昇するようであれば、分析周期を短期間にするなどの監視の強化が必要です。
報告№106-0227 報告№106-0246 | 分析№106-01279 分析№106-01367 | 106-01367 | 経緯号STの弁テストの際に不具合が発生した。目的継続しているフラッシングの効果確認。潤滑状態を確認する。考察継続しているフラッシングの効果分析の結果、計数汚染度がNAS級からNAS級にランク上昇しているものの、良好の範囲にあることから、継続使用可能と判断します。潤滑状態フラッシングを実施しているため観察された摩耗粒子の数は少なく、観察された摩耗粒子は前回同様に外部から混入したと思われる鉄錆で、また、異常な摩耗状を示す摩耗粒子は観察されませんでした。
報告№108-0130 報告№108-0130 | 分析№108-00861 分析№108-00861 | 108-00861 | 分析の結果、ギヤ歯面、転がり軸受の軌道面、共に潤滑状態は正常であることが確認され、ギヤおよび軸受は継続使用可能な状態にあると判断します。但し、摩耗粒子の形態観察で外部から混入したと思われる鉄錆、樹脂等が多く観察されました。今回の採油方法がサンプリング弁に採油器のホースを接続して採油していることから、これらの異物が混入した要因は、サンプリング弁の開口部に巻いてあったシールテープや異物等が混入した可能性が考えられました。今後の採油は、異物が混入しないように注意して採油を実施されることを推奨します。これらのことは、D－SOAPの結果、ギヤ歯面及び転がり軸受の摩耗により発生する鉄が検出されたものの、摩耗粒子形態観察の結果、μm以下の鉄系摩耗粒子、外部から混入したと思われる鉄錆、樹脂等が支配的であったこと以上のことから判断しました。尚、トライボ診断では、バックラッシの増加量を分析結果から計算できますので、構造が確認できる図面、ギヤの形式、歯形、モジュール、歯数、回転数、増速比、歯幅をお知らせ下さい。計算結果をご報告いたします。計数汚染度は良好と判断します。計数汚染度は良好と判断します。計数汚染度はNAS級と当社推奨の管理限界値のNAS級以内にあり、良好と判断します。重量汚染度は.mg/mlでした。重量汚染度は.mg/mlでした。機器の潤滑状態ギヤ歯面および転がり軸受の潤滑状態は正常と判断します。SOAPの結果、鉄および銅が検出されました。SOAPの結果、摩耗により発生する鉄および銅、油の添加剤成分であるリンが検出されました。D－SOAPの結果、鉄が検出されました。D－SOAPの結果、摩耗により発生する鉄が検出されました。フェログラフィーの結果、外部から混入したと思われる鉄錆、樹脂等が多く観察されました。異常摩耗の早期発見パラメータであるフェログラフィーのIs値がの乗とやや高く、摩耗粒子の形態観察の結果、μm未満の鉄系摩耗粒子、外部から混入したと思われる鉄錆、樹脂等が多く観察されました。
報告№109-09094 報告№109-09094 | 分析№109-000940 分析№109-000940 | 109-000940_100127 | 分析の結果、有機物・有機化合物で検出されたピークには新グリースと異なるピークが検出されました。グリース名が違うか、或いは、異種グリースが混入した可能性が考えられますので、グリース名、異種グリース混入の可能性を確認する必要があります。≪状態監視とパラメータ≫分析の目的および各分析のパラメータは以下の通りです。特性低下目的：グリースの分析結果から、グリースの物理的性状や劣化傾向などを確認する。全酸価JISK赤外線吸収スペクトルJISKちょう度JISK滴点JISK摩耗目的：グリース中の摩耗粒子を分析する事により、回転・摺動部の潤滑状態、摩耗劣化の程度、余寿命などを解析する。摩耗診断電子顕微鏡観察JISKX線マイクロアナリシス油中金属濃度）JISK≪分析結果≫特性低下全酸価：良好全酸価.mgKOH/gは新油値の.mgKOH/g以内にあることから問題は無いと判断します。赤外線吸収スペクトル：良好ちょう度：良好ちょう度値と当社推奨の管理限界値であるから以内に留まっています。滴点：良好滴点はと新油値のに比較し高いものの問題は無いと判断します。摩耗摩耗診断電子顕微鏡観察・X線マイクロアナリシス：今回は実施していません。油中金属濃度：今回は実施していません。
報告№109-09495 報告№109-09495 | 分析№109-003015 分析№109-003015 | 109-003015 | ・摩耗状態摩耗粒子の形態観察で金属接触が厳しい場合に発生するμmサイズのシビア粒子が視野に個観察されました。軸受内部で発生している摩耗形態は、凝着摩耗であることが分かりました。異常摩耗の早期発見パラメータであるフェログラフィーのIs値が前回同様にの乗と良好の範囲にあり、転がり軸受寿命の指標としている摩耗粒子が観察されなかったことから、フレーキングは発生していないと判断できますが、今後さらに摩耗が進行することが懸念されます。・汚染度計数汚染度は前回に比較してNAS級からNAS級にランク減少し、当社推奨の管理限界値内にありました。結論現在のところ、本軸受は継続使用可能な状態にあると判断します。今後、凝着摩耗による摩耗の進行が懸念されるため、定期的に分析を実施し、摩耗の進行状況を確認されることを推奨します。計数汚染度は良好と判断します。計数汚染度計数汚染度はNAS級と当社推奨の管理限界値のNAS級以内にあり、良好と判断します。重量汚染度はmg/mlでした。機器の潤滑状態摩耗粒子の形態観察の結果、金属接触が厳しい場合に発生するμmサイズのシビア粒子が観察されました。SOAPSOAPの結果、油の添加剤成分であるリンが検出されました。摩耗により発生する鉄が検出されていないことから、良好と判断します。D－SOAPD－SOAPの結果、摩耗により発生する鉄、油の添加剤成分であるリンが検出されました。フェログラフィー異常摩耗の早期発見パラメータであるフェログラフィーのIs値がの乗と良好の範囲にあるものの、摩耗粒子の形態観察の結果、金属接触が厳しい場合に発生するμmサイズのシビア粒子が観察されました。
報告№105-0248 | 分析№105-01648 | 105-01648 | 粘度が.mm/sと新油のmm/sに比較して、粘度変化率は+％で、やや不良領域にありました。現在、ISOVGからISOVGに移行しているため異常ではなく、本試料油は継続使用可能と判断します。
報告№109-09136 報告№113-00521 | 分析№109-001160 分析№113-002215 | 113-002215 | 異常摩耗の早期発見のパラメータであるIs値は、前回のレベルからレベルに上昇していたものの、正常でした。但し、摺動部の摩耗が認められたため、定期的に潤滑油分析を実施し、摩耗推移を監視することが有用と考えます。フェログラフィーで観察された代表的な粒子は以下の通りです。正常な摩耗粒子・潤滑状態が正常なマイルド摩耗により発生。切削粒子・異物や金属表面の微小突起による切削摩耗により発生。シビア粒子・潤滑状態がやや厳しい凝着摩耗により発生。極微小領域で油膜切れが発生したことを示します。疲労摩耗粒子・繰返し応力による金属疲労で発生。大型化するとスポーリングの発生が懸念されます。黒錆・潤滑状態が厳しい凝着摩耗により発生。局部的な厳しい金属接触と高い摩擦熱が発生していたことを示します。切削粒子、シビア粒子、黒錆は、摩擦面が将来的に異常摩耗へ進展する可能性を示唆しているため、傾向監視が有用と思われます。詳細は、別紙傾向監視が必要な摩耗粒子をご覧ください。計数汚染度は前回のNAS級から等級に変化はなく、重量汚染度はmg/mlから.mg/mlに減少し、共に良好です。
報告№107-4545 報告№109-09146 | 分析№107-02185 分析№109-001215 | 109-001215 | トライボ診断の結果、全てのデータが良好であることから、この油は継続使用可能と判断します。は良好と判断します。粘度は良好。粘度は.mm/sと新油値mm/sに比較して、粘度変化率は-.％で、当社推奨の管理限界値である±％以内にあり、良好と判断します。粘度はmm/sとなっています。粘度はmm/sとなっています。粘度指数はとなっています。粘度指数はとなっています。水分は良好。水分はppmと当社推奨の管理限界値の以下であり、良好と判断します。全酸価は良好。全酸価は.mgKOH/gと新油値.mgKOH/g以内にあり、良好と判断します。
報告№109-09136 報告№112-00132 | 分析№109-001160 分析№112-000541 | 112-000541 | 潤滑油は継続使用可能な状態にあると判断します。分析結果は良好と判断します。粘度粘度は.mm/sと新油値.mm/sに比較して、粘度変化率は-.％で、当社推奨の管理限界値である±％以内にあり、良好と判断します。水分は.ppmと当社推奨の管理限界値の以下にあり、良好と判断します。酸価はmgKOH/gと新油値mgKOH/g以下にあり、良好と判断します。
報告№109-06513 報告№109-06513 | 分析№109-000229 分析№109-000229 | 109-000229 | 今回の採油は、主機停止中に油面計から実施されたことから、油中粒子は循環中に採油した場合に比較し、沈降の影響で高濃度に出る可能性があります。今回の分析は、このことを踏まえて結果を検討します。粒子の沈降は、採油時の油温や粒子サイズにより相違があります。例えば、μmの鉄系摩耗粒子であれば、油温がで時間にcmとなります。このように、油温とサイズにより沈降速度は変化しますので、採油は極力この影響を少なくして実施することが重要で、油中粒子が均一な分散状態で実施するのが最良です。機器の潤滑状態および定期試験を実施し、前回データと照合した結果、汚染粒子濃度が高濃度となる採油条件にもかかわらず、油中粒子の減少が確認されています。油中の粒子濃度は、油膜破断による発生や、油槽内などでの沈降が均衡したところで一定、いわゆる平衡状態になりますが、このバランスが崩れると増加する場合と減少する場合とに分かれます。増加した場合は、発生と減少の均衡が崩れ、摩耗の発生や外部混入が始まったことを示し、またこれとは反対に、減少した場合は発生量が減少しているか、或いは、減少量が大きくなっていることを示し、特に減少は、汚染状態や潤滑状態が良好であることを示唆しています。本設備では、油中の粒子が減少する要因となるフィルタ類は設置されておらず、濾過による減少は考えられませんので、油中の摩耗粒子が減少したのは、摩耗粒子がほとんど発生せず、油槽内部での沈降があったためと考えられます。以上のことから、本軸受は摩耗の進行がなく、潤滑状態は安定した状態にあったものと判断します。これらのことは、前回に比較して、計数汚染度はランク減少し、SOAP／D-SOAPの鉄および錫濃度に変化がないこと異常摩耗の早期発見パラメータであるフェログラフィーのIs値がのマイナス乗と良好の範囲にあること以上のことから判断しています。潤滑油の基本特性潤滑油の基本特性は、良好の範囲にあることから、本試料油は継続使用可能と判断します。
報告№108-0227 報告№110-00667 | 分析№108-01664 分析№110-003085 | 110-003085 | 前回に比較してSOAP／D－SOAPの結果で、鉄濃度に変化はなく、異常摩耗の早期発見パラメータであるフェログラフィーのIs値がのマイナス乗と良好でした。前回に比較して計数汚染度はNAS級から等級に変化はなく、良好でした。前回同様に粘度、水分、全酸価、IR、RBOTの各データは良好でした。潤滑油および対象設備は継続使用可能な状態にあると判断します。
報告№107-0366 報告№112-00602 | 分析№107-01900 分析№112-002566 | 112-002566 | 濾過前の試料油を分析した結果、計数汚染度が前回のNAS級から、今回NAS級に約年ヶ月でランク上昇していました。摩耗粒子の形態観察およびフィルタ表面の異物観察で鉄錆等が観察されたため、汚染度が上昇した要因は、摩耗による粒子の増加ではなく、外部から混入したと思われる異物によるものと考えられます。但し、異物の混入はありましたが、潤滑異常の早期発見パラメータである摩耗過酷度を示すIs値がの乗と非常に良好の範囲にあることから、潤滑状態は正常な状態にあると判断します。尚、RBOTが前回に比較してmin増加していました。RBOTが増加した理由は、更油、補給を実施した仮設タンクで他の軸受油と混合して濾過を実施した濾過機配管内や仮設タンクなどに油が残留していた以上のことが考えられます。お客様の情報からは～のいずれにも該当せず、原因を特定するのは困難でした。但し、今回の分析結果で、酸価および粘度の各データに大きな変化はなく、異種油の混入などは確認されていないため、本試料油は継続使用可能な状態にあります。今後は今回のRBOT値によりデータ管理を行います。
報告№109-09363 報告№109-09363 | 分析№109-002475 分析№109-002475 | 109-002475 | 潤滑油および本軸受は継続使用可能な状態にあると判断できますが、軸受摺動面では切削摩耗の発生が確認されており、今後継続して発生することが懸念されるため、再度分析を実施し、摩耗の進行状況を傾向監視することを推奨します。鉛および銅、錫を使用した箇所を確認されることを推奨します。
報告№107-6009 報告№107-6531 | 分析№107-00301 分析№107-00991 | 107-00991 | 前回の分析でサーボシリンダ内壁およびポンプ内部で摩耗が確認されたため、静電浄油機により濾過を実施中である。精点Bで汚染度を確認する。精点Bを実施した結果、前回のNAS級からNAS級にランク減少し、汚染度は改善されたことから、濾過を終了してもよいと判断します。又、その他の各データも全て良好の範囲にあることから、この油は継続使用可能と判断します。
報告№109-09136 報告№112-00589 | 分析№109-001160 分析№112-002485 | 112-002485_date130403 | グリースグリースの酸化劣化はありませんが、ちょう度の低下が確認されていることから、以下の対策を推奨します。軸受は継続使用可能な状態にあると判断します。但し、凝着摩耗が発生しており、今後も摩耗の進行を傾向監視するため、以下の対策を推奨します。新グリースの入替または適時給脂ちょう度の低下がみられ、グリースが硬化していることが確認されました。硬化したグリースを使用した場合、油分の流動性がなくなり、軸受等で良好な油膜が保持されにくくなる可能性があるため、新グリースの入替または適時給脂されることを推奨します。異種グリースの混入およびグリース名の確認分析データから新グリースと一致しないデータが確認されたことから、異種グリースの混入またはグリース名が違っている可能性があります。グリースは設備の条件にあった適正な性能のものを使用することが重要であるため、異種グリースの混入の有無、グリース名を再確認することを推奨します。定期的な分析定期的に分析を実施することにより、データの変化から異常の兆候を早期に発見することが可能となります。また、今回は対象設備の初回分析であるため、あと最低でも回分析を実施し、分析データの変化を確認することを推奨します。尚、分析結果からSOAP-Tの鉄濃度が比較的高く、今後、凝着摩耗の進行が懸念されるため、出来るだけ早めに回目の分析を実施することを推奨します。グリースの物理的性状滴点、水分、酸価の各データは良好でした。ちょう度ちょう度は、と当社推奨の管理上限値のより低くなっており、グリースが硬化していることが分かりました。硬化したグリースを使用した場合、油分の流動性がなくなり、軸受等で良好な油膜が保持されにくくなる可能性があります。IRIRの結果、新グリースのIRスペクトルと一致しない箇所が確認されました。異種グリースの混入、またはグリース名の誤りなどが考えられます。はフェログラフィーおよびSOAP-Tの結果から総合的に判断した結果、継続使用は可能ですが、機器の機能を保持するためにも傾向管理が有用と考えます。フェログラフィー【定性分析：摩耗粒子および摩耗形態観察】観察された代表的な摩耗粒子は、以下の通りでした。正常な摩耗粒子・潤滑状態が正常なマイルド摩耗により発生。シビア粒子・潤滑状態がやや厳しい凝着摩耗により発生。金属潤滑部が局部的に油膜切れを起していると考えられます。観察された摩耗粒子の中でもシビア粒子は、注意が必要です。シビア粒子は、凝着摩耗に分類されます。これらの摩耗粒子は、軌道面で凝着、破断を繰り返し、この過程で生じる移着粒子が成長して摩耗粒子となります。そのため、軌道面では局部的に油膜切れが発生していることを示しています。この状態が継続した場合、摩耗粒子のサイズは徐々に大型化していき、軸受の損傷に至る場合がありますので、傾向監視が必要です。Iカップリング発光分光分析【SOAP-T】検出された金属元素から発生箇所を推定すると、以下の通りでした。鉄、鉛、ニッケル、錫・軸受等リン、亜鉛、カルシウム、バリウム、ナトリウム・添加剤、増ちょう剤鉄以外に、鉛、ニッケル、錫が比較的高い値でした。これらの元素が含まれている材質は、以下の点が考えられます。ニッケル合金を使用した箇所一般にすべり軸受に使用されるホワイトメタル転がり軸受の保持器で使用されるアルミ合金以前使用していたグリースが使用グリースと混合したニッケルが含まれている材質はニッケル合金と推定されます。しかし、使用している軸受には、ニッケルを使用した材質がないことから、特定することは出来ませんでした。一般にすべり軸受に使用されるホワイトメタルがありますが、本軸受は転がり軸受であり、図面から材質でホワイトメタルを使用している箇所は確認されませんでした。転がり軸受にアルミ合金が使用されていれば、アルミニウムと共に鉛、ニッケル、錫が検出されますが、アルミニウムは検出されていないことから、保持器が摩耗したものである可能性は低いと考えられました。グリースは流動性が低く、新グリースを補給しても油槽内にある全てのグリースが入れ替わることは困難であることから、今回使用されているグリースに入っていない成分が検出された要因は、以前使用していたグリースに含まれていた金属成分が、今回の使用グリースと混合して鉛、ニッケル、錫が検出されたか、或いは、IRの結果で新グリースのIRスペクトルと一致しない箇所が確認されていることから、異種グリースの混入、またはグリース名の誤りなどが考えられます。
|  | 113-001270 | ガスタービンの軸受部は、継続使用可能な状態にあると判断し、現時点では分解点検の必要はないと考えます。但し、今後の凝着摩耗の進行を確認するためにも傾向監視を継続することが有効です。定期的な分析定期的な分析を実施することにより、データの変化から異常の兆候を早期に発見することが可能となります。今後懸念される凝着摩耗の進行を監視するため、定期的に分析を実施することを推奨します。はフェログラフィーおよびSOAP-Tの結果から総合的に判断した結果、継続使用は可能ですが、今後の機器の機能を確認するためにも傾向管理が有用と考えます。フェログラフィー【定量分析：Is値】Is値は異常摩耗の早期発見パラメータのつで、摩耗程度を定量化するために用います。前回に比較してIs値はの乗から乗に低下し、低い値でした。フェログラフィー【定性分析：摩耗粒子および摩耗形態観察】分析結果から比較的多く観察された粒子は、以下の通りでした。正常な摩耗粒子・潤滑状態が正常なマイルド摩耗により発生。シビア粒子・潤滑状態がやや厳しい凝着摩耗により発生。金属潤滑部が局部的に油膜切れを起していると考えられます。黒錆・潤滑状態がやや厳しい凝着摩耗により発生。金属接触が厳しく、且つ、高い摩擦熱が発生していると考えられます。鉄錆、砂等・外部から混入したと考えられます。観察された摩耗粒子の中でもシビア粒子、黒錆は、将来的な摩耗の進行に繋がる可能性を示唆しているため、傾向監視が必要と思われます。シビア粒子、黒錆は、凝着摩耗に分類されます。これらの摩耗粒子は、摺動面で凝着、破断を繰り返し、この過程で生じる移着粒子が成長して摩耗粒子となります。そのため、摺動面では局部的に油膜切れが発生していることを示しています。この状態が継続した場合、摩耗粒子のサイズは徐々に大型化していき、設備の損傷に至る場合がありますので、傾向監視が必要です。Iカップリング発光分光分析【SOAP-T】検出された金属元素から発生箇所を推定すると、以下の通りでした。鉄、鉛、錫、亜鉛・軸受等リン・添加剤カルシウム、アルミニウム、ナトリウム・外部混入異物
報告№109-09136 報告№111-000121 | 分析№109-001160 分析№111-000654 | 111-000654 | 軸受は継続使用可能な状態にあると判断します。但し、ちょう度の上昇がみられ、グリースが軟化していることが確認され、今後、グリースの漏洩や油膜切れの発生が懸念されるため、グリースを交換されることを推奨します。フェログラフィー摩耗粒子の形態で比較的多く観察された粒子は、潤滑状態が正常な場合に発生する摩耗粒子でした。このような摩耗粒子が観察された場合には、潤滑部では正常なマイルド摩耗が発生していることが分かります。Iカップリング発光分光分析供試グリースを分析した結果、検出された金属元素は、SOAPの結果表に示すように、鉄、鉛、アンチモン、錫、リン、亜鉛、カルシウム、アルミニウム、ナトリウムでした。これらの検出された金属元素から発生箇所を推定すると鉄、鉛、アンチモン、錫・軸受等リン、亜鉛・グリース添加剤カルシウム、アルミニウム、ナトリウム・増ちょう剤であると思われます。このうち、機械部品が摩耗したと思われる元素はのグループです。グリースのちょう度、滴点、全酸価、IRの各データは良好でした。一方、ちょう度は、と当社推奨の管理上限値のより若干高くなっており、グリースが軟化していることが分かりました。軟化したグリースを使用した場合、グリースの漏洩や軸受等で油膜切れが発生することが懸念されます。
|  | 114-000934 | 分析の結果、は前回同様に良好の範囲にあることから、継続使用可能と判断します。対象設備は継続使用可能な状態にあると判断します。但し、異常摩耗の早期発見パラメータであるフェログラフィーのIs値が前回同様にレベルと高く、摩耗粒子の形態観察で潤滑状態が正常な場合に発生する摩耗粒子、金属接触が厳しく、且つ、摩擦熱が高い場合に発生する黒錆、局部的に高圧高温となる場合に発生するフリクションポリマが比較的多く観察されていることから、シリンダ摺動面やポンプ内部では、厳しい摩耗状態であると推定されます。また、SOAPの結果で前回同様に亜鉛がppm検出されています。この亜鉛は、銅と同時に検出されていることから、銅合金を使用した箇所、例えばブッシュなどの摩耗が発生していると思われます。今後、バルブ類の動作障害等が発生することが懸念されるため、以下の対策を推奨します。定期的な分析今後懸念される凝着摩耗の進行を監視するため、定期的に分析を実施することを推奨します。サンプルの比較表試料名項目 サンプル サンプル サンプル 粘度 水分 . IR酸化度 . . SOAP 鉄 銅 亜鉛 Is値 サンプルと前回分析したサンプルおよびの分析データを比較しました。水分が若干増加したものの問題ない状況にあり、SOAPの金属濃度、フェログラフィーのIs値に大きな変化はありませんでした。
報告№109-09136 報告№109-09184 | 分析№109-001160 分析№109-001458 | 109-001458 | 今回の採油は、主機停止中に点検窓から実施しているため、別紙油中粒子の沈降の影響に示すように、沈降の影響を受けて分析データが低濃度に出る可能性があります。今回の分析は、以上のことを踏まえて結果を検討します。機器の潤滑状態および定期試験を実施し、前回データと照合した結果、油中摩耗粒子の減少が確認されました。油中の粒子濃度は、油膜破断による発生や、油槽内などでの沈降が均衡したところで一定、いわゆる平衡状態になります。このバランスが崩れると増加する場合と減少する場合とに分かれます。本設備では、油中の粒子が減少する要因となるフィルタ類は設置されていませんが、今回の採油が圧油装置停止中に実施しているため、油槽内部で粒子の沈降があり、分析データが見かけ上低濃度となっている可能性があります。そのため、異常な摩耗により大型摩耗粒子が発生していたとしても検出されず、正常と誤認している可能性があります。油循環中または主機停止直後に再度採油を実施し、汚染状態および摩耗の発生状況を確認することを推奨します。潤滑油の基本特性潤滑油の基本特性は、良好の範囲にあることから、本試料油は継続使用可能と判断します。
報告№104-0104 | 分析№104-00830 | 104-00830 | 摩耗粒子形態観察で、金属接触が厳しい場合に発生するシビア粒子が観察されました。サーボシリンダ内壁、或いは、ポンプに摩耗が発生していると考えられました。今後、このまま摩耗が進行し汚染度が上昇した場合、バルブ類の動作障害が発生する懸念があります。これらの障害発生に対する弊害を勘案の上、異常摩耗の早期発見パラメータであるフェログラフィーのIs値がのマイナス乗からの乗となり、管理のオーダーが注意レベルに近づきつつある状態です。予防処置としてヶ月以内に再度分析を実施し、摩耗の進行状況及び汚染度の上昇程度を確認されることを推奨します。
報告№109-09249 報告№111-00162 | 分析№109-001747 分析№111-000844 | 111-000844 | 潤滑油は継続使用可能な状態であり、また運転中における潤滑状態も正常であったものと判断します。本試料油は、汚染や摩耗に関するデータが異常として出やすいドレンプラグから採油されたにもかかわらず、分析結果の全ての分析項目の値が当社推奨の管理基準値を満たしており、新油分析値との比較結果も問題となる値はありませんでした。分析結果特性低下特性低下に係るパラメータの分析結果は良好と判断します。粘度粘度はmm/sと新油値mm/sに対する粘度変化率は-％で、当社推奨の管理限界値である±％以内にあり、良好と判断します。全酸価添加タービン油の全酸価は、油メーカによって初期値が違うため統一した管理基準を設定するのが困難であることから、当社では管理限界値を設定しておらず、新油分析値との比較及び他の分析項目の結果より全酸価の状態判断を行います。その結果、全酸価は.mgKOH/gと新油値.mgKOH/gに比較して若干高くなっていますが、IRチャートに示すように劣化の兆候として現れるカルボン酸などの有機物・有機化合物の発生が確認されていないことから、良好と判断します。酸化安定度酸化安定度はminであり、当社推奨の管理限界値のmin以上であることから良好と判断します。有機物・有機化合物有機物・有機化合物は、IRチャートによる新油分析値との比較の結果、cm-付近に劣化の兆候を示すカルボン酸の吸収が確認されていないことから、良好と判断します。色相はLであり、新油値のL.に比較して変化はないことから、良好と判断します。汚染に係るパラメータの分析結果は良好と判断します。水分は.ppmであり、当社推奨の管理限界値の以下であることから良好と判断します。汚染粒子数はNAS級であり、当社推奨の管理限界値のNAS級以内であることから良好と判断します。汚染度物重量はmg/mlであり、当社推奨の管理限界値のmg/ml以内であることから良好と判断します。摩耗フェログラフィーによる摩耗粒子の観察の結果、潤滑状態が正常な場合に発生する摩耗粒子、局部的に高圧・高温となる場合に発生するフリクションポリマ、外部から混入したと思われる鉄錆等が比較的多く観察されました。異常摩耗の早期発見パラメータであるフェログラフィーのIs値がの乗とやや高く、摩耗粒子の形態観察の結果、潤滑状態が正常な場合に発生する摩耗粒子、局部的に高圧・高温となる場合に発生するフリクションポリマ、外部から混入したと思われる鉄錆等が比較的多く観察されました。金属濃度SOAP法により金属濃度を測定した結果、潤滑箇所で発生する金属接触によって検出される鉛がppm、銅がppm、外部から混入したと思われるケイ素ががppm検出されました。金属濃度酸溶解法により金属濃度を測定した結果、潤滑箇所で発生する金属接触によって検出される鉄が、鉛が、銅が、錫が、外部から混入したと思われる亜鉛、カルシウム、バリウム、ナトリウムが検出されました。
報告№106-4500 報告№106-0050 | 分析№106-00057 分析№106-00279 | 106-00279_変更 | 分析の結果、本軸受は、油膜切れで発生した摩耗粒子が一部に観察されていますが、軸受異常があった場合に発生する摩耗粒子が観察されていない事から継続使用は可能と判断できます。但し、今後、摩耗により発生した傷が起点となって疲労摩耗に進展することが懸念されるため、今後は年に度トライボ診断を実施し、摩耗の進行状況を確認することを推奨します。SOAPの結果でナトリウム、マグネシウム、D－SOAPの結果でナトリウムが検出されていますが、ナトリウムは、海水が混入した場合とグリース成分であった場合に検出されます。海水混入とグリース成分のいずれであるかを判断するたには、新グリースデータとの比較が必要ですので補充用の新グリースをご提供下さい。尚、報告書の管理表中に示しているSOAP／D-SOAPは、グリース潤滑の場合、摩耗粒子が均一に分散していないため、測定値が大きく変動することがありますので参考値としてのデータである事をご承知おき下さい。
報告№109-09136 報告№112-00604 | 分析№109-001160 分析№112-002570 | 112-002570 | ポンプディーゼルエンジンと潤滑油は、継続使用可能な状態であるため、分解点検の必要はないと判断します。但し、水分が高く、SOAP-Tのカルシウム濃度がやや高いことから、今後の摩耗進行を傾向監視するため、＜以下のに示す＞対策を推奨します。更油或いは部分更油による水分濃度の調整水分の影響により金属表面で腐食摩耗が発生し、発生した鉄錆等の粒子が潤滑部に噛み込み摩耗が進行することがありますので、更油或いは部分更油などにより相対的に水分濃度を低くするなどの方法を推奨します。次回点検でピストンリングの点検と更油当該機の油中からカルシウム化合物がやや高い濃度で検出されたため、この化合物がコンロッドメタルやクランクメタルの摩耗を促進させる懸念があります。化合物発生の原因は、ピストンリングの摩耗によって燃焼ガスのシール性が低下し、燃焼ガス中の硫黄分と油中のカルシウム添加剤が反応するためと考えられます。そのため、次回点検ではピストンリングの摩耗状態の点検を推奨します。定期的な分析定期的に分析を実施することにより、データの変化から異常の兆候を早期に発見することが可能となります。今回初回分析であるため、あと最低でも回分析を実施することにより、分析データの変化を確認し、分析周期を検討することを推奨します。はフェログラフィーおよびSOAP-Tの結果から総合的に判断した結果、傾向管理が必要な状態にあると考えられます。フェログラフィー【定量分析：Is値】Is値は異常摩耗の早期発見パラメータのつで、摩耗粒子を定量化するために用います。今回のIs値はの乗とやや高い値でした。フェログラフィー【定性分析：摩耗粒子および摩耗形態観察】分析結果から比較的多く観察された粒子は、以下の通りでした。正常な摩耗粒子・潤滑状態が正常なマイルド摩耗により発生。黒錆・潤滑状態がやや厳しい凝着摩耗により発生。金属接触が厳しく、且つ、高い摩擦熱が発生していると考えられます。フリクションポリマ・局部的に高圧・高温となる場合に発生。観察された摩耗粒子の中でもフリクションポリマは、注意が必要です。フリクションポリマは、潤滑油が摺動面に押し込められ高圧状態になると同時に、圧縮熱により高温状態になった結果、基油自身が重合反応を起こし生成することが知られています。そのため、高圧高温状態の解消がなされなければ、潤滑油の劣化が進行し、粘度上昇に因る潤滑異常に進展する場合があります。Iカップリング発光分光分析【SOAP-T】検出された金属元素から発生箇所を推定すると、以下の通りでした。鉄、錫・エンジン部品ニッケル、リン、亜鉛、カルシウム、ナトリウム・添加剤マグネシウム・外部混入異物カルシウムの析出SOAP-Tでカルシウムがppm検出されました。エンジン油中にカルシウム化合物がやや高い濃度で検出された場合、この化合物がコンロッドメタルやクランクメタル摺動面に噛み込んで摩耗させたり、メタルに埋め込まれて摩耗を促進させたりする原因になるなどの悪影響を生じることが当社の研究結果から判明しています。この影響については、別紙カルシウムの析出をご覧ください。メタルの摩耗SOAP-Tで軸受メタルの主成分である錫が検出されました。潤滑状態が直ちに異常にならないと思われますが、メタル成分が検出されていることからメタルの一部に油膜切れが発生していることの証です。一般にポンプ場の稼働率は低稼働率であり、起動停止回数が多い傾向にあるため、本機のメタル成分の増加要因は起動停止時に油膜切れが生じて発生していると推定されます。一定期間経過後に再分析し、傾向監視によるメタルの摩耗状態を確認する必要があると思われます。計数汚染度計数汚染度は、NAS級以上と汚染されていました。重量汚染度は、.mg/mlでした。光学顕微鏡写真重量汚染度で濾過したフィルタ表面上の夾雑物を光学顕微鏡で観察した結果、金属片、鉄錆、砂等が観察されました。粒度分布粒度分布は.～.μmの範囲にあり、.μmにピークが確認されました。μm以下の粒子が多いことから、燃焼して発生したすす等であることが分かります。水分は当社推奨の管理限界値を超えていました。粘度粘度は、.mm/sと新油値mm/sに比較して、粘度変化率は+％で、当社推奨の管理限界値である±％以内にあり、良好と判断します。水分は、ppmと当社推奨の管理限界値のを超えていました。酸価は、mgKOH/gと新油値mgKOH/gと高いものの、IRの結果、油劣化の兆候を示すカルボン酸の吸収が確認されていないことから、良好と判断します。塩基価は、.mgKOH/gと当社推奨の管理限界値であるmgKOH/g以上あり、良好と判断します。IRIRチャートの結果、新油と使用油のスペクトルパターンはほぼ一致し、また、油劣化の兆候を示すカルボン酸の吸収が確認されていないことから、良好と判断します。
報告№109-09136 報告№112-00551 | 分析№109-001160 分析№112-002287 | 112-002287 | 対象設備は継続使用可能な状態にあると判断します。但し、潤滑油は劣化が確認されたことから、以下の対策を推奨します。更油潤滑油が劣化していることから、継続使用した場合、油中の酸成分の影響で金属表面が腐食して発生する腐食摩耗に進展することが懸念されるため、更油を推奨します。はフェログラフィーおよびSOAP／D-SOAPの結果から総合的に判断した結果、正常な状態にあると考えられます。フェログラフィー【定量分析：Is値】Is値は異常摩耗の早期発見パラメータのつで、摩耗粒子を定量化するために用います。今回のIs値はのマイナス乗と低い値でした。フェログラフィー【定性分析：摩耗粒子および摩耗形態観察】分析結果から比較的多く観察された粒子は、以下の通りでした。正常な摩耗粒子・潤滑状態が正常なマイルド摩耗により発生。Iカップリング発光分光分析【SOAP／D-SOAP】検出された金属元素から発生箇所を推定すると、以下の通りでした。鉄、銅・軸受等カルシウム、ナトリウム・外部混入異物計数汚染度、重量汚染度は共に良好でした。粘度、水分の各データは良好でした。酸価・IR酸価は、.mgKOH/gと当社推奨の管理限界値.mgKOH/gを超えており、さらに赤外線吸収スペクトルによる分析の結果でも油劣化の兆候を示すカルボン酸の吸収が確認されたことから、油は劣化していることが分かりました。今後、油中の酸成分の影響で金属表面が腐食して発生する腐食摩耗に進展することが懸念されます。
報告№109-09136 報告№111-00411 | 分析№109-001160 分析№111-001963 | 111-001963 | 酸化安定度は、新油値に比較して大きな値であり減少傾向は確認されませんでした。更油から今回採油までのヶ月間で酸化防止剤の消耗は確認されていないことから、継続して使用した場合でも使用条件が同様であれば、次回定検は使用できる可能性が高いと判断します。次回定検時に更油を実施しない場合は、酸化安定度を知るための分析を実施し、余寿命を確認することを推奨します。尚、新油値のminに比較して非常に高い値であることから、油名が違う可能性が考えられますので、油名を再確認することを併せて推奨します。酸化安定度はminであり、当社推奨の管理限界値のmin以上であることから、良好と判断します。
報告№105-6050 報告№105-6059 | 分析№105-01529 分析№105-01898 | 105-01898 | 油交換後に初期試験を実施した結果、摩耗粒子形態観察で外部から混入した鉄錆・砂がやや多く観察されました。混入による影響は直ちにないものの、今後、これらの異物が軸受摺動面に噛み込み摩耗が進行することが懸念されるため、ヶ月以内に精点Bを実施し、汚染状況及び摩耗の進行状況を確認されることを推奨します。これらのことは、異常摩耗の早期発見パラメータであるフェログラフィーのIs値がと良好の範囲にあるものの、摩耗粒子形態観察の結果、外部から混入した鉄錆・砂がやや多く観察されたこと以上のことから判断しました。
報告№109-09136 報告№110-00475 | 分析№109-001160 分析№110-002148 | 110-002148 | Iカップリング発光分光分析供試の作動油を分析した結果、SOAP／D－SOAPで鉄、鉛、銅、クロム、ニッケル、錫、リン、亜鉛、カルシウム、ナトリウム、マグネシウムが検出されました。これらの検出された金属元素から発生箇所を推定すると鉄、鉛、銅、クロム、ニッケル、錫・シリンダ等リン・オイル添加剤亜鉛、カルシウム、ナトリウム、マグネシウム・外部混入異物であると思われます。このうち、機械部品が摩耗したと思われる元素はのグループです。クロムの摩耗クロムを使用した箇所の摩耗が発生していることが分かりました。クロムを使用した箇所は、例えばクロムメッキなどが考えられます。フェログラフィー異常摩耗の早期発見パラメータとして摩耗粒子を定量化して評価するフェログラフィーのIs値は、の乗とやや高く、摩耗粒子の形態観察で潤滑状態が正常な場合に発生する摩耗粒子、局部的に高圧・高温となる場合に発生するフリクションポリマが比較的多く観察されました。潤滑部では、正常なマイルド摩耗が発生し、そして局部的ではあるものの高圧・高温の箇所が発生していることも分かりました。フリクションポリマは、潤滑油が摺動面に押し込められ高圧状態になると同時に、圧縮熱により高温状態になった結果、基油自身が重合反応を起こし生成することが知られています。そのため、高圧高温状態の解消がなされなければ、潤滑油の劣化が進行し、粘度上昇に因る潤滑異常に進展する場合があります。計数汚染度、重量汚染度は共に当社推奨の管理限界値を超えていました。D－SOAPで油の添加剤成分であるリンが検出され、フィルタ表面の異物観察で表面が茶褐色で金属片、鉄錆、砂等が観察されたことから、汚染度が高い要因は、摩耗とスラッジ、外部混入異物の影響と思われます。粘度、全酸価、IRの各データは良好でした。排油口からの採油であるため、データは悪いデータになりやすいと思われますが、観察された摩耗粒子には異常な摩耗状態を示す粒子はないことから、潤滑油および対象設備は継続使用可能な状態にあると判断します。なお、今後トライボ診断を実施するに当たり、以下の対策を推奨します。濾過クロムの微細な摩耗粒子が発生していることから、バルブ類の動作障害やフィルタおよびストレーナの目詰まりが発生することが懸念されます。これらの障害を予防するため、現在のフィルタより濾過精度の高いフィルタによる濾過を推奨します。クロムを使用した箇所の確認クロムを使用した箇所の摩耗が確認されました。発生箇所を特定する必要がありますので、クロムを使用した箇所がないか確認されることを推奨します。濾過効率の確認潤滑油が常時濾過されている設備は、全体油量と潤滑油ポンプ吐出量、そして濾過機の濾過効率などをパラメータとして潤滑状態の評価を行ないます。今後は、濾過機の入口と出口の箇所から採油を実施することを推奨します。最適な採油方法本試料油は、機器停止中に排油口から採油されています。機器が停止している状態では、油槽内で撹拌がなくなり固形物が沈降するため、油中汚染度は高くなると推定されます。今後の採油は、極力運転中もしくは停止直後の油槽中層部から実施されることを推奨します。
報告№109-09255 報告№109-09255 | 分析№109-002393 分析№109-002393 | 109-002393 | 結論運転再開後、今回の分析項目に計数汚染度、油中金属濃度を追加して、再度分析を実施し、摩耗および油劣化の進行状況を確認されることを推奨します。特性低下分析結果は、全項目が良好の範囲にありました。したがって、油の特性低下は認められず良好と判断します。粘度粘度はmm/sと新油値.mm/sに対する粘度変化率が-.％でした。粘度変化率の推奨管理限界値は、±％以内となっていますが、今回の結果はこの範囲内にあることから、良好と判断します。全酸価全酸価はと新油値に比較して変化はなく、良好と判断します。酸化安定度酸化安定度は、新油値と比較して十分に残存していることが必要ですが、今回の残存率は新油の.％となっており、当社推奨の管理限界値の％以上であったことから、良好と判断します。汚染水分による汚染は確認されず、良好と判断します。水分濃度は、当社推奨の管理限界値の以下のppmであり、良好と判断します。摩耗摩耗粒子の結果、異物の噛み込みなどで発生する切削粒子、局部的に高圧・高温となる場合に発生するフリクションポリマが比較的多く観察されました。異常摩耗の早期発見パラメータであるフェログラフィーのIs値がの乗と高く、摩耗粒子の形態観察の結果、異物の噛み込みなどで発生する切削粒子、局部的に高圧・高温となる場合に発生するフリクションポリマが比較的多く観察されました。
報告№106-0025 報告№106-0018 | 分析№106-00118 分析№106-00071 | 106-00071_修正20060615 | 分析の結果、計数汚染度が当社推奨の管理限界値に到達し、重量汚染度が当社推奨の管理限界値を超えていました。摩耗粒子形態観察の結果、外部から混入した鉄錆、砂が多く観察されたことから、汚染度が高い原因は、摩耗と外部から混入した異物の影響と考えられました。これらの摩耗粒子及び異物が軸受摺動面に噛み込み摩耗が進行することが懸念されるため、次回定検時に濾過実施を推奨します。また、更油の際にも念のため濾過を実施されることを併せて推奨します。これらのことは、計数汚染度がNAS級と当社推奨の管理限界値に到達し、重量汚染度がmg/mlと当社推奨の管理限界値を超えていたこと異常摩耗の早期発見パラメータであるフェログラフィーのIs値がの乗とやや高く、摩耗粒子形態観察の結果、金属接触が厳しい場合に発生するシビア粒子、外部から混入した鉄錆、砂が観察されたことフィルタ写真で外部から混入した鉄錆、砂が観察されたこと以上のことから判断しました。尚、採油前の排油量がドレン配管分であり不足していた可能性も考えられます。今後の採油はドレン配管分の油量の～倍程度行って、採油を実施されることを推奨します。
報告№109-09119 報告№109-09119 | 分析№109-001058 分析№109-001058 | 109-001058 | 分析の結果、摩耗粒子診断で金属接触が厳しい場合に発生するシビア粒子がやや多く観察されました。観察された粒子の組成と形状をSEMおよびXMAで詳細に分析した結果、粒子には鉄、クロム、マンガンが含まれていることが分かり、また粒子の特徴的な形状から金属同士が直接接触して発生する凝着摩耗と呼ばれる摩耗形態で発生したことが分かりました。このことから、摺動面における潤滑状態はやや厳しい状態にあると判断します。これらの粒子は、弁類のスプール摺動部に噛み込んだ場合、スプールの狭小な摺動部にさびのようになって噛み込み、弁体の正常な動作に影響を与えることがあり、場合によっては弁体が開閉せず油圧の低下が発生するなど、動作不良につながることが考えられます。また、油中の汚染度が弁類の不動作現象を生じやすいNAS級以上であり、摩耗がさらに進行した場合弁類の不動作現象が多発する可能性が高くなりますので、予防策として濾過等の対策が有効です。常設フィルタがメッシュとフィルタメッシュが粗く、濾過精度が出ていませんので、予防措置として、精密な濾過装置による濾過を実施しNAS級レベルまで改善されることを推奨します。汚染の原因が摩耗により発生した摩耗粒子であるため、濾過後も摩耗の発生により汚染度が上昇することが想定されます。可能であれば定期的に分析を実施し、汚染および摩耗の進行状況を確認することを推奨します。は良好と判断します。粘度は良好と判断します。粘度はmm/sと新油値mm/sに比較して、粘度変化率は-.％で、当社推奨の管理限界値である±％以内にあり、良好と判断します。水分は良好と判断します。水分はppmと当社推奨の管理限界値の以下であり、良好と判断します。全酸価は良好と判断します。全酸価は.mgKOH/gと新油値.mgKOH/gに比較して変化はなく、良好と判断します。IRの結果、良好と判断します。IRの結果、IRチャートに示すように新油に比較して変化はなく、良好と判断します。計数汚染度は当社推奨の管理限界値を超えています。計数汚染度は当社推奨の管理限界値を超えています。計数汚染度はNAS級と当社推奨の管理限界値のNAS級を超えています。重量汚染度は良好と判断します。重量汚染度は.mg/mlと当社推奨の管理限界値のmg/ml以内にあり、良好と判断します。粒度分布は測定不能です。粒度分布は油中粒子濃度が低く、適正な散乱強度がえられず正確な測定結果が得られません。機器の潤滑状態摩耗粒子診断の結果、金属接触が厳しい場合に発生するシビア粒子がやや多く観察されています。SOAPによる油中金属濃度の結果、良好です。SOAPによる油中金属濃度の結果、鉛、油の添加剤成分であるリン、外部から混入したと思われるケイ素が検出されています。SOAPによる油中金属濃度の結果、良好です。SOAPによる油中金属濃度の結果、外部から混入したと思われるカルシウム、ナトリウムが検出されています。摩耗粒子診断の結果、金属接触が厳しい場合に発生するシビア粒子がやや多く観察されています。異常摩耗の早期発見パラメータであるIs値がの乗と良好の範囲にあるものの、摩耗粒子の形態観察の結果、金属接触が厳しい場合に発生するシビア粒子がやや多く観察されています。SEM・XMAの結果、鉄、クロム、マンガンを含む粒子が観察されています。摩耗粒子診断で観察された粒子をSEM・XMAで詳細に観察した結果、鉄、クロム、マンガンを含む粒子が観察されています。
報告№109-09136 報告№111-00682 | 分析№109-001160 分析№111-003479 | 111-003479 | 潤滑油は継続使用可能な状態にあると判断します。前回同様に粘度、全酸価、IR、RBOTの各データは良好でした。尚、RBOTは、前回に比較して大きな値であり減少傾向は確認されませんでした。このことから、酸化防止剤の消耗は確認されず、この油は継続使用可能な状態にあると判断できました。前回同様に水分は良好でした。
報告№104-0228 | 分析№104-01758 | 104-01758 | 濾過前の試料油を分析した結果、計数汚染度が前回NAS級から等級に変化はないものの、粒子分布を詳細に見ると、～μm以上の各サイズが上昇していました。摩耗粒子形態観察の結果、鉄錆等が多く観察されているため、～μm以上の各サイズが上昇した要因は、外部から混入した異物によるものと考えられました。鉄錆等の異物は、通常運転中に外部から混入する可能性がないため、今回採油時に混入した可能性が高いと考えられます。又、潤滑異常の早期発見パラメータである摩耗過酷度を示すIs値がと非常に良好の範囲にあることから、潤滑状態は良好な状態にあると判断します。採油時には異物が混入しないように注意して採油をすることが必要です。
報告№109-09250 報告№109-09250 | 分析№109-001797 分析№109-001797 | 109-001797 | 潤滑油および本軸受は継続使用可能な状態にあると判断できますが、軸受摺動面では切削摩耗や凝着摩耗の発生が確認されており、今後継続して発生することが懸念されるため、再度分析を実施し、摩耗の進行状況を傾向監視することを推奨します。特性低下特性低下に係るパラメータの分析結果は良好と判断します。粘度粘度はmm/sと新油値mm/sに対する粘度変化率は+％で、当社推奨の管理限界値である±％以内にあり、良好と判断します。全酸価添加タービン油については、当社では管理限界値を設定しておらず、新油分析値との比較及び他の分析項目の結果より全酸価の状態判断を行います。その結果、全酸価は.mgKOH/gと新油値以内にあり、良好と判断します。酸化安定度酸化安定度はminであり、当社推奨の管理限界値のmin以上であることから、良好と判断します。有機物・有機化合物有機物・有機化合物は、IRチャートによる新油分析値との比較の結果、cm-付近に劣化の兆候を示すカルボン酸の吸収が確認されていないことから、良好と判断します。色相はLであり、新油値のLに比較して大きな変化はないことから、良好と判断します。汚染に係るパラメータの分析結果は、汚染粒子数がやや高い値でした。水分はであり、当社推奨の管理限界値の以下であることから、良好と判断します。汚染粒子数はNAS級であり、当社推奨の管理限界値のNAS級以内にあるものの、やや高い値でした。汚染度物重量はmg/mlであり、当社推奨の管理限界値のmg/ml以内であることから、良好と判断します。摩耗フェログラフィーによる摩耗粒子の観察の結果、異物の噛み込みなどで発生する切削粒子、金属接触が厳しい場合に発生するシビア粒子が観察されました。異常摩耗の早期発見パラメータであるフェログラフィーのIs値がの乗とやや高く、摩耗粒子の形態観察の結果、異物の噛み込みなどで発生する切削粒子、金属接触が厳しい場合に発生するシビア粒子が観察されました。金属濃度SOAP法により金属濃度を測定した結果、外部から混入したと思われるケイ素がppmと僅かに検出されましたが、良好と判断します。金属濃度酸溶解法により金属濃度を測定した結果、潤滑箇所で発生する金属接触によって検出される鉄が、外部から混入したと思われるナトリウムが、マグネシウムが検出されました。
報告№109-09094 報告№112-00124 | 分析№109-000870 分析№112-000484 | 112-000484 | 潤滑油および軸受は継続使用可能な状態にあると判断します。はフェログラフィーおよびSOAP-Tの結果から総合的に判断した結果、正常な状態にあると考えられます。フェログラフィー【定量分析：Is値】Is値は異常摩耗の早期発見パラメータのつで、摩耗粒子を定量化するために用います。今回のIs値はのマイナス乗と低い値でした。フェログラフィー【定性分析：摩耗粒子および摩耗形態観察】分析結果から比較的多く観察された粒子は、以下の通りでした。正常な摩耗粒子・潤滑状態が正常なマイルド摩耗により発生。Iカップリング発光分光分析【SOAP-T】検出された金属元素から発生箇所を推定すると、以下の通りでした。カルシウム、ナトリウム・外部混入異物．水分、計数汚染度、重量汚染度は共に良好でした。．粘度、酸価、IR、RBOTの各データは良好でした。尚、RBOTがminと新油値のminに比較してmin減少していました。このまま継続使用した場合、この減少傾向から限界値に到達するのは、別紙図RBOTの減少傾向に示すように年月と推定されました。残りの継続使用期間は、約年ヶ月であると予測されます。≪状態監視とパラメータ≫分析の目的および各分析のパラメータは以下の通りです。特性低下目的：油の分析結果から、や劣化傾向ならびに添加剤の消耗程度、残存寿命などを確認する。粘度JISK酸価JISK赤外線吸収スペクトルJISK酸化安定度試験JISK汚染目的：油の分析結果から、砂塵あるいは水・異種油などによるや、異物混入の有無を確認する。水分JISK計数汚染度JISB重量汚染度JISB光学顕微鏡観察摩耗目的：油中の摩耗粒子を分析する事により、回転・摺動部の潤滑状態、摩耗劣化の程度、余寿命などを解析する。摩耗診断電子顕微鏡観察JISKX線マイクロアナリシス油中金属濃度JISK≪分析結果≫特性低下粘度：良好粘度値mm/sの新油値mm/sに対する変化率は+.％であり、当社推奨の管理限界値±％以内に留まっています。酸価：良好酸価.mgKOH/gは新油値の.mgKOH/g以内にあることから、問題は無いと判断します。赤外線吸収スペクトル：良好酸化安定度試験：良好酸化安定度試験の結果、数値minは当社推奨の管理限界値min以上に留まっており、現時点での使用は可能と判断します。汚染水分：良好水分値.は当社推奨の管理限界値以内に留まっています。計数汚染度：良好計数汚染度はNAS級と当社推奨の管理限界値NAS級以内にあります。重量汚染度：良好重量汚染度は.mg/mlと当社推奨の管理限界値mg/ml以内にあります。光学顕微鏡観察：良好光学顕微鏡写真は捕捉された汚染物の量は少なく、スラッジは確認されませんでした。摩耗摩耗診断：良好摩耗診断の結果、異常摩耗の早期発見パラメータであるIs値がのマイナス乗と良好の範囲にあることから、潤滑状態は正常と判断します。電子顕微鏡観察・X線マイクロアナリシス：今回は実施していません。油中金属濃度：良好油中金属濃度の結果、外部から混入したと思われるカルシウム、ナトリウムが検出されたものの、良好と判断します。
|  | 113-001460 | 分析の結果、潤滑油の劣化は確認されなかったことから、継続使用可能と判断します。但し、油中の汚染度がやや高いことから、異物の噛み込みによる摩耗が懸念されます。今回は採油条件の影響で、汚染度が高くなっている可能性がありますが、念のために示す対策を推奨します。定期的なトライボ診断実施定期的な分析を実施することにより、データの変化から異常の兆候を早期に発見することが可能となります。今後懸念される汚染度の増加、摩耗の進行を監視するため、定期的なトライボ診断の実施を推奨します。最適な採油方法本試料油は、機器停止中にドレンバルブから採油されているため、分析データが高濃度に出ていると推定されます。正確なデータによる診断を行うためにも、今後の採油は、極力運転中もしくは停止直後の油槽中層部から実施されることを推奨します。は良好でした。粘度粘度は、mm/sと、新油値のmm/sに比較して粘度変化率が-.％となり、当社推奨の管理限界値である±％以内であり、良好と判断します。水分はppmと当社推奨の管理限界値以下であり、良好と判断します。酸価は、.mgKOH/gと新油値.mgKOH/g以下であり、良好と判断します。計数汚染度は管理限界値以下であるもののやや高く、重量汚染度は当社推奨の管理限界値を超えていました。フィルタ表面の異物観察で、金属片、鉄錆、砂等が観察されたことから、汚染度が高い要因は、摩耗と外部混入異物の影響と思われます。計数汚染度計数汚染度はNAS級と当社推奨の管理限界値NAS級以下であるものの、やや高い値でした。重量汚染度はmg/mlと当社推奨の管理限界値mg/mlを超えていました。光学顕微鏡写真重量汚染度で濾過したフィルタ表面上の夾雑物を光学顕微鏡で観察した結果、金属片、鉄錆、砂等が観察されました。
報告№109-09136 報告№111-00633 | 分析№109-001160 分析№111-003194 | 111-003194 | 使用油に比較して汚染度は清浄になっていることが確認されました。使用油に比較して計数汚染度はNAS級からNAS級にランク減少し、良好でした。
報告№109-09136 報告№112-00696 | 分析№109-001160 分析№112-003229 | 112-003229 | 油の劣化は確認されず、汚染度も良好な範囲にあることから、継続使用可能な状態にあると判断します。対象設備は継続使用可能な状態にあると判断します。但し、鉄錆が多く観察されたことから、以下の対策を推奨します。濾過油中の汚染度は清浄な範囲にあるものの、観察された鉄錆がシリンダ摺動面に噛み込み摩耗が進行することにより、汚染度が上昇し、バルブ類の動作障害やフィルタおよびストレーナの目詰まりが発生することが懸念されるため、濾過を推奨します。はフェログラフィーおよびSOAP／D-SOAPの結果から総合的に判断した結果、継続使用は可能ですが、機器の機能を保持するためにも傾向管理が有用と考えます。フェログラフィー【定量分析：Is値】Is値は異常摩耗の早期発見パラメータのつで、摩耗程度を定量化するために用います。Is値は前回に比較してのマイナス乗から乗と良好の範囲にあり、低い値でした。フェログラフィー【定性分析：摩耗粒子および摩耗形態観察】分析結果から比較的多く観察された摩耗粒子は、以下の通りでした。赤錆・金属表面が酸化により剥がれ落ちやすくなる腐食摩耗により発生。Iカップリング発光分光分析【SOAP／D-SOAP】検出された金属元素から発生箇所を推定すると、以下の通りでした。鉛、錫・シリンダ内壁、ポンプ内部等ナトリウム・外部混入異物計数汚染度は、前回同様にNAS級から等級に変化はなく、重量汚染度は.mg/mlから.mg/mlに増加したものの、共に良好でした。粘度、水分、全酸価、IR、RBOTの各データは良好でした。尚、RBOTが前回に比較し、min増加していました。RBOTが増加した理由は、更油や補給などが考えられますが、これらのことを実施していないことから、原因を特定するのは困難でした。但し、異種油の混入などは確認されていないため、本試料油は継続使用可能な状態にあります。今後は今回のRBOT値によりデータ管理を行います。
報告№111-00372 報告№111-00372 | 分析№111-001676 分析№111-001757 | 111-001757 | ちょう度値と新グリース値に比較して上昇し、当社推奨の管理上限値であるに到達していることから、軟化していることが分かりました。軟化したグリースを使用した場合、グリースの漏洩や軸受等で油膜切れが発生することが懸念されます。グリースが軟化していたため、以下の対策が必要です。グリースを交換されることを推奨します。≪状態監視とパラメータ≫分析の目的および各分析のパラメータは以下の通りです。特性低下目的：グリースの分析結果から、グリースの物理的性状や劣化傾向などを確認する。全酸価JISK赤外線吸収スペクトルJISKちょう度JISK滴点JISK摩耗目的：グリース中の摩耗粒子を分析する事により、回転・摺動部の潤滑状態、摩耗劣化の程度、余寿命などを解析する。摩耗診断電子顕微鏡観察JISKX線マイクロアナリシス油中金属濃度JISK≪分析結果≫特性低下全酸価：良好全酸価.mgKOH/gは新油値の.mgKOH/gに比較し高くはあるものの、有機物・有機化合物試験の結果で油劣化の兆候を示すカルボン酸の吸収が見られないことから問題は無いと判断します。赤外線吸収スペクトル：良好ちょう度：要処置ちょう度値はと当社推奨の管理上限値であるに到着していました。滴点：良好滴点はと新油値のに比較し変化はないことから問題は無いと判断します。摩耗摩耗診断電子顕微鏡観察・X線マイクロアナリシス：今回は実施していません。油中金属濃度：今回は実施していません。
報告№109-09136 報告№112-00608 | 分析№109-001160 分析№112-002584 | 112-002584 | 軸受は継続使用可能な状態にあると判断します。但し、SOAPの銅濃度が高いことから、以下の対策を推奨します。油劣化の確認今後、別紙鉱油の酸化に対する金属触媒の影響に示すように銅濃度の増加に伴い酸化速度が速まる可能性があるため、今回の分析から短期間のうちに再分析を実施し、油劣化の進行状況を確認することを推奨します。はフェログラフィーおよびSOAP／D-SOAPの結果から総合的に判断した結果、傾向管理が必要な状態にあると考えられます。フェログラフィー【定量分析：Is値】Is値は異常摩耗の早期発見パラメータのつで、摩耗粒子を定量化するために用います。Is値は前回に比較してのマイナス乗からマイナス乗に低下し、低い値でした。フェログラフィー【定性分析：摩耗粒子および摩耗形態観察】分析結果から観察された全ての粒子量は少でした。Iカップリング発光分光分析【SOAP／D-SOAP】検出された金属元素から発生箇所を推定すると、以下の通りでした。鉛、銅、ニッケル・軸受等リン、亜鉛・添加剤ナトリウム・外部混入異物銅を使用した箇所の溶出・摩耗SOAPの結果、前回に比較して銅がppmからppmに僅かに増加したことから、銅を使用した箇所の溶出・摩耗が進行していました。亜鉛系添加剤を使用している潤滑油で銅が検出される場合、潤滑系統内でこれらの金属が亜鉛系添加剤の影響により溶出することが知られています。今回の検出は、この溶出と摩耗との双方によるものと考えられます。今後、別紙鉱油の酸化に対する金属触媒の影響に示すように濃度の増加に伴い酸化速度が速まる可能性があります。計数汚染度は、前回に比較してNAS級からNAS級にランク低下し、重量汚染度は.mg/mlから変化はなく、共に良好でした。
報告№108-6013 報告№108-0119 | 分析№108-00576 分析№108-00679 | 108-00679 | 汚染度を確認する。分析の結果、計数汚染度がNAS級と当社推奨の管理限界値に到達していました。フィルタ表面の異物観察で鉄錆、砂等の外部混入異物が多く観察されました。今回の採油は対象設備の停止中に排油口から採油を実施しているため、観察されたこれらの異物は、排油口配管内部に残留していた汚染物の可能性が考えられました。汚染度が管理限界値に到達した場合、軸受摺動面および軌道面に異物が噛み込み切削摩耗に進展することが懸念されます。切削摩耗は、異物が混入していない状態に比較して、摩耗進行速度が速く注意が必要です。運転を行うには、油槽内を清浄な潤滑油等で洗浄し、汚染度を清浄な状態にすることが大切です。
報告№109-09501 報告№109-09501 | 分析№109-003119 分析№109-003119 | 109-003119 | ・グリースの物理的性状有機物・有機化合物を分析する赤外線吸収スペクトル分析の結果、検出されたピークには新グリースと異なるピークが検出されました。・摩耗状態粒子の観察結果から、μm以下の鉄系摩耗粒子が比較的多く観察され、転がり軸受寿命の指標としている摩耗粒子が観察されなかったことから、フレーキングは発生していないと判断できます。結論軸受は継続使用可能な状態にあるものの、グリースは以下の対策が必要です。グリース名が違うか、或いは、異種グリースが混入した可能性が考えられますので、グリース名、異種グリース混入の可能性を確認する必要があります。≪状態監視とパラメータ≫分析の目的および各分析のパラメータは以下の通りです。特性低下目的：グリースの分析結果から、グリースの物理的性状や劣化傾向などを確認する。全酸価JISK赤外線吸収スペクトルJISKちょう度JISK滴点JISK摩耗目的：グリース中の摩耗粒子を分析する事により、回転・摺動部の潤滑状態、摩耗劣化の程度、余寿命などを解析する。摩耗診断電子顕微鏡観察JISKX線マイクロアナリシス油中金属濃度）JISK≪分析結果≫特性低下全酸価：良好全酸価.mgKOH/gは新油値の.mgKOH/g以内にあることから問題は無いと判断します。赤外線吸収スペクトル：良好ちょう度：良好ちょう度値と当社推奨の管理限界値であるから以内に留まっています。滴点：良好滴点はと新油値のに比較し高いものの問題は無いと判断します。摩耗摩耗診断：良好摩耗診断の結果、μm以下の鉄系摩耗粒子が比較的多く観察されました。電子顕微鏡観察・X線マイクロアナリシス：今回は実施していません。油中金属濃度：良好油中金属濃度の結果、鉄が検出されました。油中金属濃度：良好油中金属濃度の結果、鉄、クロムが検出されました。
報告№108-0204 報告№108-5053 | 分析№108-01503 分析№108-02098 | 108-02098 | 本トライボ診断は、、汚染度、潤滑状態を確認する。分析結果、本試料のシリンダおよびピストンリング、クランクメタル等の潤滑状態は、摩耗粒子の観察結果から発生している摩耗が、マイルド摩耗と呼ばれる正常な摩耗であることが確認されました。マイルド摩耗は、機械が正常な摩耗をしている場合に発生するもので、金属がマイルドに擦られることにより金属表面に摩耗が極めて少ない特殊な表面層が形成され、摩擦表面は平滑な状態となるもので、この状態が安定である限り摩耗状態は正常であり発生する摩耗粒子は少ないことが分かっています。一方、を示す粘度、全酸価、全塩基価、IRは良好の範囲にあるものの、水分がppmと当社推奨の管理限界値を僅かに超えていたことから、水分の除去を実施することにより継続使用が可能な状態であると判断できました。継続使用する場合は、発錆予防のため水分除去を実施されることを推奨します。
報告№109-09136 報告№110-00395 | 分析№109-001160 分析№110-001781 | 110-001781 | 摩耗状態前回に比較してSOAP／D－SOAPの結果、鉄および錫濃度に大きな変化はなく、異常摩耗の早期発見パラメータであるフェログラフィーのIs値がのマイナス乗と良好でした。汚染度前回に比較して計数汚染度はNAS級から等級に変化はなく、良好でした。粘度、水分、全酸価、IR、RBOTの各データは良好でした。潤滑油および軸受は継続使用可能な状態にあると判断します。
報告№104-0401 | 分析№104-02772 | 104-02772 | トライボ診断により、機器軸受の潤滑状態、潤滑油の劣化状態を診断することを目的としました。分析の結果、本軸受は継続使用可能な範囲にあると判断します。このことは、D-SOAPで転がり軸受の摩耗により発生する鉄が検出されたものの、僅かであること。フェログラフィーの結果、異常摩耗の早期発見パラメータであるIs値がのマイナス乗と良好の範囲にあること計数汚染度がNAS級と良好の範囲にあること以上のことから判断しました。
報告№107-4530 報告№107-0314 | 分析№107-01164 分析№107-01672 | 107-01672 | を確認する。分析の結果、RBOTを除く項目は良好の範囲にありました。RBOTはminと新油値minに対して％となっており、更油後の稼働時間が時間しか経過していないにもかかわらず、％低下していることが確認されました。正常な状態であれば、このように短時間で変化することはなく、この低下速度は異常な状態を示していると思われます。想定される発生原因は、油温が設計値より高い。誤って異種油を充填した。油名に誤りはなかったが、新油の状態でRBOTが低かった。これらの原因のうち、の油温が高い場合、急激に劣化が進行する場合がありますので、至急更油を計画されることを推奨します。尚、今回のIRの結果では、異種油の混入は確認されていませんが、念のため、充填した新油を分析し、原因を確認されることを併せて推奨します。
報告№106-6008 報告№106-6033 | 分析№106-00119 分析№106-00758 | 106-00758 | 初期試験を実施した結果、摩耗の安定が確認され、潤滑油も継続使用可能な状態にあると判断します。これらのことは、前回に比較して、計数汚染度はランク減少したことSOAP／D-SOAPの鉄及び錫濃度に変化がないこと異常摩耗の早期発見パラメータであるフェログラフィーのIs値が.と良好の範囲にあること以上のことから判断しました。
報告№109-09136 報告№114-00286 | 分析№109-001160 分析№114-001053 | 114-001053 | 対象設備は継続使用可能と判断します。但し、潤滑状態の健全性を確認するためにも、継続して傾向監視することを推奨します。定期的な分析定期的な分析を実施することにより、データの変化から異常の兆候を早期に発見することが可能となります。今後懸念される切削摩耗、凝着摩耗、疲労摩耗の進行を監視するため、定期的に分析を実施することを推奨します。新油との比較による評価を示す粘度、酸価、IR、塩基価は新油値を基準として評価しています。今回、油名が不明であったことから比較評価ができなかったため、今後分析を実施する場合は、油名の確認および新油を同時に分析することをご検討下さい。分析結果異常摩耗の早期発見のパラメータであるIs値は、レベルとやや高い値でした。また、潤滑部の摩耗が認められたため、定期的に潤滑油分析を実施し、摩耗推移を監視することが有用と考えます。フェログラフィーで観察された代表的な粒子は、以下の通りです。正常な摩耗粒子・潤滑状態が正常なマイルド摩耗により発生。切削粒子・異物や金属表面の微小突起による切削摩耗により発生。疲労摩耗粒子・繰返し応力による金属疲労で発生。大型化するとフレーキングやスポーリングの発生が懸念されます。切削粒子は、摩擦面が将来的に異常摩耗へ進展する可能性を示唆しているため、傾向監視が有用と思われます。詳細は、別紙傾向監視が必要な摩耗粒子をご覧ください。メタルの摩耗SOAP-Tでメタルの主成分である錫が、鉛が.、銅が.検出されたことから、コンロッドメタル、クランクメタルが局所的に摩耗していると推定されました。ディーゼルエンジンのメタルは、別紙コンロッドメタル・クランクメタルの摩耗に示すように、一般的にホワイトメタル層、ニッケル層、銅と鉛の合金であるケルメット層の順に積層構造になっています。今回、ケルメット層の銅、鉛が検出されたことから、ホワイトメタルの一部が摩耗により消失し、その下にあるケルメット層の摩耗が発生している可能性があります。現在のところ低濃度であることから継続使用に支障がない範囲であると判断しますが、潤滑状態の健全性を確認するためにも、継続して傾向監視することを推奨します。計数汚染度はNAS級と汚染されています。粒度分布は.～μmの範囲にあり、中心粒径は.mでした。一方、粒度分布では、μm以下の範囲で分布が多くみられました。汚染物はμm以下の粒子が多いことから、燃焼時に発生したすすが主体であり、第二にμm以下の摩耗粒子の割合が高いと推定されます。水分は良好です。粘度粘度はmm/sでした。油名が不明であったことから、新油値との比較評価ができなかったため、油名の確認および新油の分析を実施することが必要です。酸価・IR酸価はmgKOH/gでした。油名が不明であったことから、新油値との比較評価ができなかったため、油名の確認および新油の分析を実施することが必要です。また、IRチャートではcm-付近に吸収ピークが確認されました。このピークが油劣化の兆候を示すカルボン酸の吸収であるか、或いは、添加剤成分に由来するものなのか判断するためにも、新油との比較が必要です。塩基価はmgKOH/gでした。油名が不明であったことから、新油値との比較評価ができなかったため、油名の確認および新油の分析を実施することが必要です。
報告№104-0214 | 分析№104-01528 | 104-01528 | トライボ診断により、機器軸受の潤滑状態、潤滑油の劣化状態を診断することを目的としました。分析の結果、観察された摩耗粒子には、硬い異物の噛み込みにより発生した切削摩耗が若干観られるものの、分析結果から求めた機器の潤滑状態、潤滑油の性状が共に良好である事から現在の潤滑状態は良好な潤滑状態にあると判断します。前回と今回の分析結果からメタルの摩耗速度を判断するため、下式で摩耗速度を求め、現時点における平均的な摩耗深さを求めたところ、摩耗の深さは軸受表面から.μmであることが推定されました。y＝×-x＋.・ここでy：平均的な摩耗深さx：運転時間本軸受がこの摩耗速度で、摩耗の限界に到達する時間、いわゆる限界使用時間を試算すると、軸受の表面粗さをsとした場合の余寿命は約万時間になると推定されます。このことから、潤滑状態は良好な状態にあることが確認されました。尚、硬い異物の噛み込みにより発生する切削摩耗が観られることから、摩耗速度が速まる場合も懸念されるため、定期的にトライボ診断を実施し、摩耗の進行速度を監視することを推奨します。
報告№108-0383 報告№108-0383 | 分析№108-02566 分析№108-02566 | 108-02566 | 今回の採油は、対象設備の停止中にドレン弁から実施しているため、油循環中に採油した場合に比較し、油中粒子の沈降の影響を受け、分析データが高濃度に出る可能性があります。今回の分析は以上のことを踏まえて結果を検討します。分析の結果、摩耗粒子の形態観察でμmサイズの疲労摩耗粒子が観察されています。観察された摩耗粒子は視野に個と少ないことから、直ちに異常ではありませんが、今後、転がり軸受の寿命の指標となるフレーキングに進展することが懸念されるため、定期的に分析を実施し、摩耗の進行状況を確認することを推奨します。これらのことは、異常摩耗の早期発見パラメータであるフェログラフィーのIs値がの乗と良好の範囲にあるものの、摩耗粒子形態観察の結果、μmサイズの疲労摩耗粒子が観察されたこと以上のことから判断します。尚、上述しましたように、今回の採油は停止中の採油であるため、運転中の採油に比較して汚染度は高目に出ている可能性があります。採油は、粒子の沈降の影響を少なくすることが重要であり、そのため油中粒子が均一な分散状態で実施されることを推奨します。計数汚染度は良好と判断します。計数汚染度は良好と判断します。計数汚染度はNAS級と当社推奨の管理限界値のNAS級以内にあり、良好と判断します。重量汚染度は.mg/mlです。重量汚染度は.mg/mlです。機器の潤滑状態フェログラフィーの結果、μmサイズの疲労摩耗粒子が観察されています。SOAPの結果、鉄が検出されています。SOAPの結果、摩耗により発生する鉄、油の添加剤成分であるリンが検出されています。D－SOAPの結果、鉄が検出されています。D－SOAPの結果、摩耗により発生する鉄、油の添加剤成分であるリンが検出されています。フェログラフィーの結果、μmサイズの疲労摩耗粒子が観察されています。異常摩耗の早期発見パラメータであるフェログラフィーのIs値がの乗と良好の範囲にあるものの、摩耗粒子の形態観察の結果、μmサイズの疲労摩耗粒子が観察されています。
報告№106-6082 報告№106-6084 前回の診断結果で、軸受メタルの摩耗が確認されたことから、追跡調査を実施する。 | 分析№106-01934 分析№106-01966 | 106-01966 | 目的考察分析の結果、急激な摩耗の進行は確認されなかったものの、D－SOAPの錫濃度が僅かに増加していることと、フェログラフィーの結果で油膜切れにより摩擦熱が上昇した場合に見られる球状粒子がやや多く観察されているため、ヶ月後に今回同様の採油条件で再度採油、分析を実施し、摩耗の進行状況を確認することを推奨します。これらのことは、前回に比較して、計数汚染度はランク減少したこと軸受メタルの主成分である錫濃度がSOAPでppmからppmに減少したものの、D－SOAPでからに微量増加が確認されたこと異常摩耗の早期発見パラメータであるフェログラフィーのIs値が.と良好の範囲にあるものの、球状粒子がやや多く観察されたこと以上のことから判断しました。尚、を示す粘度、水分、全酸価、IR、RBOTの各データは良好であり、この油は継続使用可能と判断します。
報告№109-09136 報告№111-00591 | 分析№109-001160 分析№111-002744 | 111-002744 | 潤滑油および対象設備は継続使用可能な状態にあると判断します。但し、粘度の低下が確認されたことから、以下の対策を推奨します。定期的な分析今後さらに粘度が低下した場合、油膜切れなどによる摩耗の発生が懸念されるため、定期的に分析を実施し、粘度の変化および摩耗の進行状況を確認することを推奨します。フェログラフィー異常摩耗の早期発見パラメータとして摩耗粒子を定量化して評価するフェログラフィーのIs値は、前回ののマイナス乗から変化はなく、潤滑状態が安定していることを示していました。Iカップリング発光分光分析供試の潤滑油を分析した結果、検出された金属元素は、SOAP／D－SOAPの結果表に示すように、鉄、鉛、銅、リン、亜鉛、カルシウム、アルミニウム、ナトリウム、マグネシウム、ホウ素でした。検出されたこれらの金属元素から発生箇所を推定すると鉄、鉛、銅・エンジン部品リン、亜鉛、カルシウム、マグネシウム・オイル添加剤アルミニウム、ナトリウム、ホウ素・外部混入異物であると思われます。このうち、機械部品が摩耗したと思われる元素はのグループです。重量汚染度前回に比較して重量汚染度はmg/mlから.mg/mlに減少していました。粘度粘度は、mm/sと新油値のmm/sに比較して粘度変化率が-％となっており、当社推奨の管理限界値である±％以内にあるものの、低下していました。ディーゼルエンジンオイルの粘度低下は、別紙内燃機関における粘度の低下を御覧下さい。
報告№104-6069 | 分析№104-01386 | 104-01386 | 精点Aを実施した結果、全てのデータが良好であることから、この油は継続使用可能であり、潤滑状態も正常と判断します。今回は、採油時に油面に発生した泡がやや多かったため、泡立ち性能の確認とともに、潤滑状態への影響を確認しました。その結果、泡立ち性能が若干低下していましたが、前述の通り潤滑状態に異常は見られず、現在のところ影響は小さいと判断します。但し、今後発生した泡が軸受摺動面に入り込み油膜切れが発生しやすい状況になる場合がありますので、計画を組んで泡消し剤の投与または更油の対策を推奨します。又、消泡性能低下の原因のひとつとして、同時に更油を実施した圧油に比較して水車メタル潤滑油は油量が少なく、油中の消泡剤の消耗が比較的早かったものと考えられました。
報告№109-09136 報告№110-00432 | 分析№109-001160 分析№110-001953 | 110-001953 | 、汚染度、潤滑状態は良好でした。潤滑油および対象設備は継続使用可能な状態にあると判断しますが、全酸価が上昇始めていると考えられます。全酸価の上昇は、スラッジの発生を伴うことが多く、今後の全酸価上昇によっては弁類の不動作発生の原因となることもあるため、次回の分析周期は短縮して実施することを推奨します。
報告№109-09136 報告№110-00326 | 分析№109-001160 分析№110-001424 | 110-001424 | 摩擦面で発生している摩耗の形態や潤滑状態は、フェログラフィーで得られた摩耗粒子の観察結果から評価します。同法は、摩耗粒子を含んだ試料油を磁力で油と粒子とに分離する技術で、分離された摩耗粒子を解析することによって潤滑状態の健全性や摩耗粒子の発生原因を診断するものです。摩耗粒子と摩耗形態観察された粒子は、潤滑状態が正常な場合に発生する摩耗粒子異物の切削作用で発生する切削粒子局部的に高圧・高温となる場合に発生するフリクションポリマでした。以上から潤滑部で発生している摩耗は正常なマイルド摩耗と異物による切削摩耗であることが分かりました。また、局部的に高圧・高温になっている箇所があることも確認されました。摩耗形態の中でも切削摩耗は、摩耗進行速度が速く注意が必要です。転がり軸受で切削摩耗が発生している場合、軸受の寿命は分の程度に低下することが知られています。また、切削摩耗の発生原因となる混入異物が残留している場合、この異物により切削摩耗が継続して発生する可能性があります。一方、フリクションポリマは、潤滑油が軸受軌道面に押し込められ高圧状態になると同時に、圧縮熱により高温状態になった結果、基油自身重合反応を起こし生成することが知られています。そのため、高圧高温状態の解消がなされなければ、潤滑油の劣化が進行し、粘度上昇に因る潤滑異常に進展する場合があります。潤滑状態異常摩耗の早期発見パラメータであるIs値は、潤滑状態が厳しいの乗となっていました。汚染度水分濃度は、前回同様に管理基準以内にあり良好でした。粘度、全酸価、RBOTの各データは、前回同様に管理基準以内にあり良好でした。本試料油は、機器停止中に軸受箱ドレンプラグから採油されています。ドレンプラグの汚染度は、一般的に高く、尚且つ、機器が停止している状態では、油槽内で撹拌がなくなり固形物が沈降するため、油中汚染度は更に高くなると推定されます。このような悪条件にもかかわらず、今回の分析結果から転がり軸受寿命の指標としている摩耗粒子は確認されず、本軸受は継続使用可能な状態にあると判断します。今回の診断は、提示して頂いた採油状況をもとに試料油の汚染度が高いことを前提に解析しましたが、採油時の排油量が多い場合には粒子などの固形物が排油と共に排出してしまい、場合によっては清浄な油を採取する可能性も考えられます。より正確な診断を行うためにも、設備油量、排油量などの情報提供をお願い致します。但し、軸受摺動面で局部的な油膜切れによる摩耗や異物の噛み込みによる摩耗が発生しています。今後さらに摩耗が進行することが懸念されますので、以下の対策を推奨します。今後、摩耗の進行状況を監視するため、定期的に分析を実施することを推奨します。傾向監視のための次回採油時期は、回転数と油量から理論的に求めます。本設備の回転数に関する情報が提供されなかったため、rpmと仮定し計算しました。その結果、次回の採油は最短で約時間となります。この時間は、油中汚染物が均一濃度になるために必要な時間であり、この時間を経過すれば、再分析の結果から摩耗速度を評価すことが可能となります。本計算は、回転数を仮定して求めていますので、次回分析実施時までに回転数等の設備情報をご提供下さい。
報告№107-8000 報告№107-8000 | 分析№107-00419 分析№107-00419 | 107-00419 | トライボ診断の結果、泡立ち試験を除く項目は良好でした。泡立ち試験の結果は、-でした。これは、今回の採油量が少なく分析に必要な油量が確保できなかったため参考値ですが、新油値が-であり、使用油の結果は、新油に比較して若干低い値であり、僅かですが消泡性能が高いことが確認されました。一方、摩耗粒子の形態観察の結果、ギヤ歯面の摩耗で発生したと推定されるμmサイズの摩耗粒子が散見されました。ギヤボックスの油系統にはインラインフィルタとオフラインフィルタがあり、μmサイズ以上の粒子の大部分は捕捉されていると考えられます。それにもかかわらず、μmの摩耗粒子が確認されており、ギヤ歯面ではやや厳しい潤滑状態が発生している可能性があると思われました。油中摩耗粒子は、インラインフィルタやオフラインフィルタに捕捉され、異常な摩耗状態が発生したとしても正常な潤滑状態にあると誤認してしまう可能性が考えられます。これを避けるため、今後の診断に当たっては、これまでの採油箇所に加え、インラインフィルタやオフラインフィルタの捕捉物も分析し、その結果から潤滑状態を評価することを推奨します。尚、フィルタ捕捉物の分析を実施する際には、フィルタ流量、フィルタ使用時間などの追加情報が必要です。是非ご提供下さい。泡立ち試験の結果、採油量が少なく、泡立ち試験に必要な油量が確保できなかったため、参考値と考える必要があるものの、新油に比較して若干低い値であり、僅かですが消泡性能が高いことが確認されました。粘度は良好。粘度は.mm/sと新油値.mm/sに比較して、粘度変化率は-％で、当社推奨の管理限界値である±％以内にあり、良好と判断する。粘度はmm/sでした。粘度はmm/sでした。粘度指数はでした。粘度指数はでした。泡立ち試験は-でした。泡立ち試験は-と新油より若干低く、消泡性能が僅かですが高いことが確認されました。水分は良好。水分は.ppmと当社推奨の管理限界値の以下であり、良好と判断する。全酸価は良好。全酸価は.mgKOH/gと新油値.mgKOH/g以下にあり、良好と判断する。機器の潤滑状態摩耗粒子の形態観察の結果、ギヤ歯面の疲労摩耗により発生したと推定されるμmサイズの摩耗粒子が観察されました。μmサイズの疲労摩耗粒子が観察されました。異常摩耗の早期発見パラメータである潤滑状態指数がの乗と正常範囲にあるものの、摩耗粒子の形態観察の結果でギヤ歯面の疲労摩耗により発生したμmサイズの摩耗粒子が観察されました。
報告№108-5071 報告№111-00708 | 分析№108-02721 分析№111-003588 | 111-003588 | 潤滑油は継続使用可能な状態にあると判断します。分析結果は良好と判断します。粘度粘度は.mm/sと新油値.mm/sに比較して、粘度変化率は-％で、当社推奨の管理限界値である±％以内にあり、良好と判断します。水分は.ppmと当社推奨の管理限界値の以下であり、良好と判断します。全酸価全酸価はmgKOH/gと新油値mgKOH/g以下にあり、良好と判断します。
報告№104-0067 報告№104-0067 | 分析№104-00583 分析№104-00583 | 104-00583 | 分析の結果、軸受軌道面に微振動と共に、転がり疲労が原因のマイクロフレーキングが発生していると考えられます。今後更に摩耗が進行し、軸受の寿命の指標とされるフレーキングに進展することが懸念されるため、運転時間時間経過後に再度分析を実施し、摩耗の進行状況を確認されることを推奨します。このことは、SOAP／D-SOAPで軸受の摩耗により発生する鉄、銅が検出され、異常摩耗の早期発見パラメータであるフェログラフィーのIs値がの乗と高く摩耗粒子形態観察の結果から、軸受軌道面の微小な疲労摩耗により発生する摩耗粒子が支配的であることから判断しました。この油は継続使用可能と判断します。粘度は良好と判断します。粘度は.mm/sと管理限界値以内にあり、良好と判断します。水分は良好と判断します。水分はppmと管理限界値の以下にあり、良好と判断します。全酸価は良好と判断します。全酸価は.mgKOH/gと新油データの.mgKOH/g以内にあり、良好と判断します。IRは良好と判断します。IRの結果、新油に比較して変化がなく、且つ、油劣化の兆候を示すカルボン酸の吸収が確認されていないことから、継続使用可能な状態にあると考えられます。計数汚染度、重量汚染度、共に高い値を示していました。計数汚染度は当社推奨の管理限界値に到達していました。計数汚染度はNAS級と当社推奨の管理限界値のNAS級に到達していました。重量汚染度はやや高い値を示していました。重量汚染度は.mg/mlとやや高い値を示していました。機器の潤滑状態分析の結果、軸受軌道面に微振動と共に、転がり疲労が原因のマイクロフレーキングが発生していると考えられます。今後更に摩耗が進行し、軸受の寿命の指標とされるフレーキングに進展することが懸念されるため、運転時間時間経過後に再度分析を実施し、摩耗の進行状況を確認されることを推奨します。SOAPは良好と判断します。SOAPの結果、軸受軌道面の摩耗により発生した鉄が多く検出されました。D－SOAPの結果、鉄および銅が検出されました。D－SOAPの結果、摩耗により発生する鉄、銅が検出されました。フェログラフィーの結果、軸受軌道面にマイクロフレーキングが発生していると考えられます。フェログラフィーの結果、軸受軌道面にマイクロフレーキングが発生していると考えられます。
報告№109-09136 報告№111-00718 | 分析№109-001160 分析№111-003642 | 111-003642 | 潤滑油は継続使用可能な状態にあると判断します。粘度、全酸価、IR、RBOTの各データは良好でした。尚、別紙RBOTの減少傾向から油の余寿命を求めた結果、本試料は直近の更油から起算して稼働日数が年月まで使用可能であることが分かります。水分は良好でした。
報告№107-0366 報告№108-0535 | 分析№107-01900 分析№108-03826 | 108-03826 | 濾過前の試料油を分析した結果、計数汚染度がNAS級と非常に良好の範囲にあるものの、～μm、μmサイズの大型の粒子が多いことが分かりました。摩耗粒子の形態観察およびフィルタ表面の異物観察で鉄錆、砂等が観察されたため、大型の粒子が多い要因は、摩耗による粒子の増加ではなく、外部から混入したと思われる異物によるものと考えられます。潤滑異常の早期発見パラメータである摩耗過酷度を示すIs値がの乗と良好の範囲にあるものの、外部から混入した異物が多く観察されており、今後、これらの異物が噛み込み、摩耗が進行する場合があるため、ヶ月以内に再度分析を実施し、摩耗進行の有無を確認することを推奨します。尚、更油によりRBOTが前回に比較しmin上昇していますので、今後は今回のRBOT値によりデータ管理を行います。
報告№104-8015 | 分析№104-00648 | 104-00648 | オーバーホールヶ月後に初期試験を実施した結果、軸受および主軸の摩耗進行がわずかに確認されました。今後、更に摩耗が進行する場合があるため、ヶ月以内に精点Bを実施し、摩耗の進行状況を確認することを推奨します。これらのことは、前回に比較して、計数汚染度は等級に変化はないものの、～μm、～μmサイズの粒子が増加したことD-SOAPの鉄及び錫濃度がそれぞれからに増加したこと異常摩耗の早期発見パラメータであるフェログラフィーのIs値が、から.に僅かに増加していたこと以上のことから判断しました。
報告№108-0030 報告№108-0030 | 分析№108-00153 分析№108-00157 | 108-00157 | 、汚染度、軸受の潤滑状態を確認する。今回の採油は、対象設備の停止中に排油口から実施しているため、油循環中に採油した場合に比較し、油中粒子の沈降の影響を受け、分析データが高濃度に出る可能性があります。今回の分析は以上のことを踏まえて結果を検討しました。分析の結果、今回の採油が高濃度になっていると思われる対象設備の停止中に排油口から行われた採油にもかかわらず、全てのデータが良好の範囲にありました。このことから、対象設備の潤滑状態は正常であり、この油は継続使用可能と判断します。
報告№8818 | 分析№99-02218 | 9902218 | 本試験は、軸受潤滑油を分析し油劣化状況および機器の潤滑状態を確認することを目的としました。を示す粘度、全酸価、それぞれの分析データを新油値および当社推奨の管理基準値と比較しました。その結果、以下のことが確認されました。粘度はmm/sと新油値の.mm/sに比較して、％の増加であり、当社が推奨する管理限界値の新油値±％以内にあることから良好と判断します。全酸価は.mgKOH/gと新油値の.mgKOH/gに比較して、若干増加していますが、当社が推奨する管理基準値の.mgKOH/g以下であり良好と判断します。IRは、IRチャートに示すように、新油に比較して変化はなく、良好と判断します。を示す粘度、全酸価、IRの各データは良好であり、この油は継続使用可能と判断します。を知るために実施した計数汚染度、重量汚染度の結果、計数汚染度がNAS級、重量汚染度はmg/mlと良好の範囲にありました。軸受の摩耗状態ベアリングの摩耗状態を知るために実施したフェログラフィーおよびSOAP／D－SOAPの結果、以下のことが分かりました。油中の摩耗粒子をフェログラフィー法により観察した結果、フレッティングがあった場合に発生する数μm以下の赤錆が多く見られました。その他には潤滑状態が正常な場合に発生するμm以下の粒子が見られました。油中の添加剤及びμm未満の摩耗粒子をSOAP法により分析した結果、ベアリング軌道面及び転動面の摩耗により発生する鉄がppm検出されました。大型粒子の摩耗粒子をD－SOAP法により分析した結果、ベアリング軌道面及び転動面の摩耗により発生する鉄がppm、保持器の摩耗により発生する鉛が、錫が、亜鉛が、外部から混入したと思われるカルシウムが、ナトリウム検出されました。以上のことから、発生している摩耗粒子は、フレッティングにより発生した数μm以下の赤錆が支配的でした。その他には、潤滑状態が正常な場合に発生するμm以下の粒子が見られました。現在の所、ベアリングの摩耗状態は良好と判断しますが、フレッティングにより発生した粒子が外輪、内輪と転動体、転動体と保持器との間に噛み込み、摩耗を発生させる場合がありますので、定期的に分析を実施し、摩耗の進行状況を確認されることを推奨します。尚、フレッティングは、ベアリングとベアリングケースとの間で発生していると考えられますので、次回点検時にこの箇所を確認してください。
報告№109-09094 報告№112-00124 | 分析№109-000872 分析№112-000478 | 112-000478 | 潤滑油は継続使用可能な状態にあると判断します。は良好でした。尚、RBOTがminと新油値のminに比較してmin減少していました。このまま継続使用した場合、この減少傾向から限界値に到達するのは、別紙図RBOTの減少傾向に示すように年月と推定されました。残りの継続使用期間は、約年ヶ月であると予測されます。≪状態監視とパラメータ≫分析の目的および各分析のパラメータは以下の通りです。特性低下目的：油の分析結果から、や劣化傾向ならびに添加剤の消耗程度、残存寿命などを確認する。粘度JISK酸価JISK赤外線吸収スペクトルJISK酸化安定度試験JISK汚染目的：油の分析結果から、砂塵あるいは水・異種油などによるや、異物混入の有無を確認する。水分JISK計数汚染度JISB重量汚染度JISB光学顕微鏡観察摩耗目的：油中の摩耗粒子を分析する事により、回転・摺動部の潤滑状態、摩耗劣化の程度、余寿命などを解析する。摩耗診断電子顕微鏡観察JISKX線マイクロアナリシス油中金属濃度JISK≪分析結果≫特性低下粘度：良好粘度値mm/sの新油値mm/sに対する変化率は+％であり、当社推奨の管理限界値±％以内に留まっています。酸価：良好酸価.mgKOH/gは新油値の.mgKOH/g以内にあることから、問題は無いと判断します。赤外線吸収スペクトル：良好酸化安定度試験：良好酸化安定度試験の結果、数値minは当社推奨の管理限界値min以上に留まっており、現時点での使用は可能と判断します。汚染水分：良好水分値.は当社推奨の管理限界値以内に留まっています。計数汚染度：今回は実施していません。重量汚染度：今回は実施していません。光学顕微鏡観察：今回は実施していません。摩耗摩耗診断電子顕微鏡観察・X線マイクロアナリシス：今回は実施していません。油中金属濃度：今回は実施していません。
報告№101-6102 | 分析№101-01216 | 101-01216 | 回目の初期試験を実施した結果、前回に比較して、計数汚染度は前回、今回共にNAS級で大きな変化は見られなかった。この入口弁圧油の系統には、調速機同様に静電浄油機が設置され常時濾過されており、このことを考慮して解析した。解析は、この濾過機が一般的に良好とされる濾過効率％として解析を進めた。解析の結果、前回がNAS級、今回がNAS級と考えられ、増加率は～倍となった。このことから、わずかに増加しているものの、比較的摩耗は安定していたと判断できた。尚、今回は濾過効率を仮定しているため、正確な診断が出来ませんでした。次回分析時には静電浄油機の入口と出口から採油を実施し、正確な濾過効率を元に摩耗の進行状況を確認されることを併せて推奨する。
報告№107-8000 報告№107-8000 | 分析№107-00412 分析№107-00412 | 107-00412 | トライボ診断の結果、泡立ち試験を除く項目は良好でした。泡立ち試験の結果は、-でした。これは、今回の採油量が少なく分析に必要な油量が確保できなかったため参考値ですが、新油値が-であり、使用油の結果は、新油に比較して若干低い値であり、僅かですが消泡性能が高いことが確認されました。一方、摩耗粒子の形態観察の結果、ブッシュなどの銅合金を使用した箇所の摩耗で発生したと推定されるμmサイズの銅系粒子が確認されました。ギヤボックスの油系統にはインラインフィルタとオフラインフィルタがあり、μmサイズ以上の粒子の大部分は捕捉されていると考えられます。それにもかかわらず、μmの大型の摩耗粒子が確認されており、ギヤ歯面ではやや厳しい潤滑状態が発生している可能性があると思われました。油中摩耗粒子は、インラインフィルタやオフラインフィルタに捕捉され、異常な摩耗状態が発生したとしても正常な潤滑状態にあると誤認してしまう可能性が考えられます。これを避けるため、今後の診断に当たっては、これまでの採油箇所に加え、インラインフィルタやオフラインフィルタの捕捉物も分析し、その結果から潤滑状態を評価することを推奨します。尚、フィルタ捕捉物の分析を実施する際には、フィルタ流量、フィルタ使用時間などの追加情報が必要です。是非ご提供下さい。泡立ち試験の結果、採油量が少なく、泡立ち試験に必要な油量が確保できなかったため、参考値と考える必要があるものの、新油に比較して若干低い値であり、僅かですが消泡性能が高いことが確認されました。粘度は良好。粘度は.mm/sと新油値.mm/sに比較して、粘度変化率は-.％で、当社推奨の管理限界値である±％以内にあり、良好と判断する。粘度はmm/sでした。粘度はmm/sでした。粘度指数はでした。粘度指数はでした。泡立ち試験は-でした。泡立ち試験は-と新油より若干低く、消泡性能が僅かですが高いことが確認されました。水分は良好。水分はppmと当社推奨の管理限界値の以下であり、良好と判断する。全酸価は良好。全酸価は.mgKOH/gと新油値.mgKOH/g以下にあり、良好と判断する。機器の潤滑状態摩耗粒子の形態観察の結果、銅合金を使用した箇所の摩耗により発生したと推定されるμmサイズの摩耗粒子が観察されました。μmサイズの銅合金の摩耗粒子が観察されました。異常摩耗の早期発見パラメータである潤滑状態指数がの乗と正常な範囲にあるものの、摩耗粒子の形態観察の結果で銅合金を使用した箇所の摩耗により発生したμmサイズの摩耗粒子が観察されました。
報告№109-09094 報告№110-00147 | 分析№109-000935 分析№110-000591 | 110-000591 | 有機物・有機化合物試験で検出されたピークには新グリースと異なるピークが検出されました。結論IRの結果で新油と異なるピークが確認されたことから、グリース名が違うか、或いは、異種グリースが混入した可能性が考えられますので、確認する必要があります。≪状態監視とパラメータ≫分析の目的および各分析のパラメータは以下の通りです。特性低下目的：グリースの分析結果から、グリースの物理的性状や劣化傾向などを確認する。全酸価JISK赤外線吸収スペクトルJISKちょう度JISK滴点JISK摩耗目的：グリース中の摩耗粒子を分析する事により、回転・摺動部の潤滑状態、摩耗劣化の程度、余寿命などを解析する。摩耗診断電子顕微鏡観察JISKX線マイクロアナリシス油中金属濃度）JISK≪分析結果≫特性低下全酸価：良好全酸価.mgKOH/gは新油値の.mgKOH/g以内にあることから問題は無いと判断します。赤外線吸収スペクトル：良好ちょう度：良好ちょう度値はと当社推奨の管理限界値であるから以内に留まっています。滴点：良好滴点はと当社推奨の管理限界値であるから以内に留まっています。摩耗摩耗診断電子顕微鏡観察・X線マイクロアナリシス：今回は実施していません。油中金属濃度：今回は実施していません。
報告№109-09061 報告№109-09061 | 分析№109-000636 分析№109-000636 | 109-000636 | 、汚染度、軸受の潤滑状態を確認する。汚染度および軸受の潤滑状態分析の結果、計数汚染度が当社推奨の管理限界値に到達していることが分かりました。異常摩耗の早期発見パラメータであるフェログラフィーのIs値がの乗と高く、潤滑状態がやや厳しい状態にあることが分かりました。摩耗粒子の形態観察で観察された粒子は、疲労で発生する疲労摩耗粒子、局部的に高圧・高温となる場合に発生するフリクションポリマが観察されたことから、潤滑状態がやや厳しいのは疲労摩耗とフリクションポリマが発生しているためと推定されました。観察された摩耗粒子の中でも他の粒子に比較してフリクションポリマはやや多く観察されました。フリクションポリマは、タービン油が軸受摺動面で高圧下に押し込められ、高圧状態になると同時に、圧縮熱も発生して高温状態にもなり、その結果、潤滑油が重合して発生することが知られています。そのため、高温高圧状態が継続した場合、潤滑油は劣化する場合があります。今回は、更油からヶ月経過しておりますが、油劣化の進行が確認されていませんので直ちに対策を検討する必要はありませんが、今後、使用時間を延長する場合は、定期的な分析を行い、劣化の進行程度を把握する必要があります。ミリポアフィルタの表面観察で金属片、鉄錆、砂等が観察されていることと、SOAP／D－SOAPで鉄が検出されたことから、汚染度が高い要因は、摩耗粒子と外部混入異物の影響によるものと考えられます。再分析の時期を理論的に求めたところ、最短で約時間となります。この時間は、油中汚染物が均一になるために必要とする時間であり、この時間を経過すれば、油が入れ替わっていても再分析の結果から状態の傾向を確認することが可能となります。そのため、試運転などで数時間の運転が可能であれば、より的確に状況が確認できますので再分析を推奨します。を示す粘度、水分、全酸価、IR、RBOTの各データは良好の範囲にあることから、この油は継続使用可能と判断します。
報告№109-09136 報告№112-00337 | 分析№109-001160 分析№112-001319 | 112-001319 | 濾過前の試料油を分析した結果、前回に比較してD-SOAPでメタルの主成分である錫がからに増加していました。メタルの摩耗D-SOAPでメタルの主成分である錫が増加していたことから、軸受メタルの摩耗が進行していると推定されます。今後、さらに摩耗が進行することが懸念されます。これらの障害発生に対する弊害を勘案の上、今後も定期的にトライボ診断を実施し、摩耗の進行状況を確認することを推奨します。
報告№109-09330 報告№109-09330 | 分析№109-002250 分析№109-002250 | 109-002250 | 泡立ち試験の結果は、一般的には消泡性能が低下していると判断できる値の-ですが、新油値の-と同レベルにあったため、良好と判断します。また、を示す粘度、水分、全酸価の各データが良好の範囲にあることから、本試料油は継続使用可能と判断します。機器の潤滑状態潤滑状態指数はのマイナス乗と濾過設備のない機器であれば正常な潤滑状態にあると判断できます。しかし、フィルタが設置されているため、別紙インライン・オフラインフィルタの影響に示すとおり、粒子の大部分は捕捉されることから、異常な摩耗状態が発生したとしても正常な潤滑状態にあると誤認してしまう可能性があります。これらのフィルタの影響を検討した結果、ギヤは継続使用可能な状態にあると思われますが、潤滑状態指数は摩耗がやや厳しい状態であるの乗領域にあると推定できます。この推定した潤滑状態指数は、前回のの乗から今回の乗領域に改善されています。前回から今回までの間の運転状態が前回より以前と大きな差がなければ、摩耗は安定した状態にあったものと思われます。計算により求めたLCインデックスがこの値であれば、ギヤおよび転がり軸受の継続続使用は可能と思われますが、運転条件によっては摩耗の進行が速まる場合もあると思われますので、定期的に分析を実施し、摩耗の進行状況を監視することを推奨します。泡立ち試験の結果、消泡性能が低いと判断できる値であるものの、新油と同レベルにあると判断します。粘度は良好。粘度はmm/sと新油値.mm/sに比較して、粘度変化率は-.％で、当社推奨の管理限界値である±％以内にあり、良好と判断します。粘度粘度はmm/sとなっています。粘度指数粘度指数はとなっています。泡立ち試験泡立ち試験は-と新油と同レベルにあり、消泡性能が新油と同レベルにあると判断します。水分はppmと当社推奨の管理限界値の以下にあり、良好と判断します。全酸価全酸価は.mgKOH/gと新油値.mgKOH/gに比較して高いものの、IRの結果で油劣化の兆候を示すカルボン酸の吸収が確認されていないことから、良好と判断します。機器の潤滑状態精密な濾過設備がない機器であれば、潤滑状態指数は正常の範囲にあると判断します。潤滑状態指数異常摩耗の早期発見パラメータである潤滑状態指数がのマイナス乗と精密な濾過設備がない機器であれば、潤滑状態指数は正常の範囲にあると判断します。
報告№109-09094 報告№110-00627 | 分析№109-000899 分析№110-002767 | 110-002767 | は良好と判断します。尚、RBOTがminと新油値のminに比較してmin減少していました。このまま継続使用した場合、この減少傾向から限界値に到達するのは、別紙図RBOTの減少傾向に示すように年月と推定されました。残りの継続使用期間は、約年ヶ月であると予測されます。潤滑油は継続使用可能な状態にあると判断します。≪状態監視とパラメータ≫分析の目的および各分析のパラメータは以下の通りです。特性低下目的：油の分析結果から、や劣化傾向ならびに添加剤の消耗程度、残存寿命などを確認する。粘度JISK全酸価JISK赤外線吸収スペクトルJISK酸化安定度試験JISK汚染目的：油の分析結果から、砂塵あるいは水・異種油などによるや、異物混入の有無を確認する。水分JISK計数汚染度JISB重量汚染度JISB光学顕微鏡観察摩耗目的：油中の摩耗粒子を分析する事により、回転・摺動部の潤滑状態、摩耗劣化の程度、余寿命などを解析する。摩耗診断電子顕微鏡観察JISKX線マイクロアナリシス油中金属濃度）JISK≪分析結果≫特性低下粘度：良好粘度値mm/sの新油値mm/sに対する変化率は+.％であり、当社推奨の管理限界値±％以内に留まっています。全酸価：良好全酸価は新油値の.mgKOH/g以内にあることから、問題は無いと判断します。赤外線吸収スペクトル：良好酸化安定度試験：良好酸化安定度試験の結果、数値minは当社推奨の管理限界値min以上に留まっており、現時点での使用は可能と判断します。汚染水分：良好水分値は当社推奨の管理限界値以内に留まっています。計数汚染度：今回は実施していません。重量汚染度：今回は実施していません。光学顕微鏡観察：今回は実施していません。摩耗摩耗診断電子顕微鏡観察・X線マイクロアナリシス：今回は実施していません。油中金属濃度：今回は実施していません。
報告№106-4500 報告№106-0209 | 分析№106-00057 分析№106-01156 | 106-01156 | 浄油後の汚染度を確認する。浄油後の試料油を分析した結果、計数汚染度が浄油前のNAS級からNAS級にランク上昇し、重量汚染度も.mg/mlから.mg/mlに上昇していました。又、フィルタ写真で外部から混入した鉄錆、砂が多く見られました。浄油後の汚染度が高い原因は、採油配管の排油が十分ではなく、配管内に滞留していた錆などの汚染粒子が混入した状態で採油したエレメントに捕捉されている汚染粒子が流出し始めている採油試料が入れ替わったことなどが考えられます。但し、汚染度は管理限界値内にあることから、この油は継続使用可能と判断します。
報告№109-09094 報告№109-09094 | 分析№109-000954 分析№109-000954 | 109-000954 | 分析の結果、全てのデータが良好であることから、このグリースは継続使用可能と判断します。尚、有機物・有機化合物の結果、新グリースと異なるピークが確認されたことから、グリース名が違うか、或いは、異種グリースが混入した可能性が考えられますので、グリースを再確認するとともに、異種グリースの混入の可能性についてご確認下さい。特性低下有機物・有機化合物の結果、新グリースと異なるピークが確認されたことから、グリース名が違うか、或いは、異種グリースが混入した可能性が考えられますので、グリースを再確認するとともに、異種グリースの混入の可能性についてご確認下さい。ちょう度は良好と判断します。ちょう度はと当社推奨の管理限界値であるから以内にあり、良好と判断します。滴点は良好と判断します。滴点はと新グリース値に比較して高いものの、良好と判断します。全酸価は良好と判断します。全酸価は.mgKOH/gと新グリース値.mgKOH/g以内にあり、良好と判断します。有機物・有機化合物の結果、良好と判断します。有機物・有機化合物の結果、油劣化の兆候を示すカルボン酸の吸収が確認されていないことから、良好と判断します。但し、新グリースと異なるピークが確認されたことから、グリース名が違うか、或いは、異種グリースが混入した可能性が考えられますので、グリースを再確認するとともに、異種グリースの混入の可能性についてご確認下さい。
報告№107-4530 報告№107-0362 | 分析№107-01164 分析№107-01887 | 107-01887 | 本トライボ診断は、油の性状・汚染度・摩耗状態を評価し、更油の判断および、潤滑状態を明らかにすることにより、非常用ディーゼル発電機の保守に寄与する。トライボ診断の結果、前回同様にシリンダ、ピストンリング等の摩耗、銅、鉛を使用した箇所の溶出・摩耗が確認されたものの、いずれも軽微であり、SOAP／D－SOAPの鉄濃度は減少傾向にあることから、摩耗は安定していると判断します。但し、D－SOAPの結果、前回に比較してカルシウムがppmからに増加していました。カルシウムが増加した原因は、油の添加剤成分のカルシウムが析出したためと思われます。このカルシウムは粒状で軸受メタルなどの摺動面に噛み込み、切削摩耗が進行する場合があるため、濾過または更油などにより除去することを推奨します。尚、水分濃度がと当社推奨の管理限界値以内にあるものの、やや高い値でした。今後、水分濃度が増加した場合、発錆に注意する必要があります。定期的にトライボ診断を実施し、摩耗の進行状況を監視するとともに、発錆の有無を監視されることを推奨します。また、を示す粘度、全酸価、全塩基価の各データは新油データを基準として評価しています。今回は、新油データがなく評価ができなかったため、現在充填用に使用している新油を分析し、そのデータを基準に管理されることを併せて推奨します。
報告№109-09136 報告№113-00611 | 分析№109-001160 分析№113-002582 | 113-002582 | 潤滑油は継続使用可能な状態にあると判断します。軸受の摩耗状態は、異常と判断する摩耗粒子サイズはなかったものの、金属が溶融した場合に観察される球状粒子が観察されたこと、そして、メタルの主成分である錫が微量ですが検出されたことから、軸受の摺動面では油膜が破断して局部的に金属接触があったと推定されます。SOAP法により検出された錫は、油量の多い潤滑油集合タンクから採油されているため濃度は低濃度でしたが、観察された摩耗粒子の形態に潤滑状態の異常としている球状粒子が観察されていることから、当該機は局部的に厳しい潤滑状態にあったと推定されます。尚、観察された球状粒子が視野に個程度であることから、異常な潤滑状態は一過性のものであると推定され、継続使用には支障がないと判断しますが、念のため傾向監視により球状粒子や油中粒子数が増加するかを傾向監視するよう推奨します。軸受近傍から採油を実施異常が発生した第一軸受近傍から採油を実施し、より正確な軸受の摩耗状態を確認することを推奨します。定期的な分析今後あと回分析を実施し、軸受の状態を確認することを推奨します。
報告№109-09136 報告№111-00689 | 分析№109-001160 分析№111-003516 | 111-003516 | 粘度および消泡性能の低下が確認されました。今後は障害予防を目的に以下の対策を推奨します。更油、或いは、部分更油粘度が低下していたことから、今後適正な粘度範囲で使用していない場合、ギヤ歯面やベアリング軌道面で油膜切れが発生し、摩耗が進行することが懸念されるため、更油、或いは、部分更油を推奨します。追加分析消泡性能が低下した場合、ギヤ歯面での油膜形成に影響が出て摩耗が進展することがありますので、フェログラフィーおよびSOAP-Tを追加して摩耗により発生する油中金属濃度や潤滑状態を確認することを推奨します。粘度粘度はmm/sと新油値mm/sに比較して、粘度変化率は-％で、前回同様に当社推奨の管理限界値である±％以内にあるものの、低下していました。今後、さらに粘度が低下して適正な粘度範囲で使用していない場合、ギヤ歯面やベアリング軌道面で油膜切れが発生し、摩耗が進行することが懸念されます。泡立ち試験泡立ち試験の結果は、-と新油値が-であるのに比較して高い値となっていたことから、消泡性能が低下していることが分かりました。今後の使用状況によっては油の酸化劣化が進行したり、ギヤ歯面およびベアリング軌道面で油膜切れが発生したりする場合があるため、消泡剤の添加による消泡性能の改善など何らかの対応が必要になると思われます。分析結果粘度および消泡性能が低下していることが確認されました。粘度粘度はmm/sと新油値mm/sに比較して、粘度変化率は-％で、当社推奨の管理限界値である±％以内にあるものの、低下していました。泡立ち試験泡立ち試験は-と新油に比較して高い値でした。水分はと当社推奨の管理限界値の以下であり、良好と判断します。全酸価全酸価はmgKOH/gと新油値mgKOH/g以下にあり、良好と判断します。
報告№109-09136 報告№110-00379 | 分析№109-001160 分析№110-001720 | 110-001720 | 摩耗状態前回に比較してSOAP／D－SOAPの結果、鉄および錫濃度に大きな変化はなく、異常摩耗の早期発見パラメータであるフェログラフィーのIs値がのマイナス乗と良好でした。汚染度前回に比較して計数汚染度はNAS級から等級に変化はなく、良好でした。前回同様にIR、RBOTの各データは良好でした。潤滑油および軸受は継続使用可能な状態にあると判断します。
報告№107-6026 報告№107-0395 | 分析№107-02108 分析№107-02080 | 107-02080 | 本トライボ診断は、前回分析以降の摩耗進行状況、汚染状況を確認する。【軸受の潤滑状態】トライボ診断の結果、転がり軸受軌道面の微小領域に疲労摩耗が僅かに発生しているものの、前回から摩耗の安定が確認され、転がり軸受の寿命の指標となるフレーキングの発生が確認されていないことから、現在のところ、ベアリングは継続使用可能な状態にあると判断します。一方、前回に比較してSOAP／D－SOAPの結果で、メタルの主成分である錫が僅かに増加していたことから、サポートベアリングのスラスト軸受の摩耗が進行していることが確認されました。軸受メタルの摩耗は、軸受メタルの主成分である錫がSOAPでppm、D－SOAPでppm検出されたことから確認しています。メタルの摩耗深さをSOAPの錫濃度ppm、油量Lから算出しました。計算の結果、平均的な摩耗深さがμmとなり、メタル表面粗さをsと仮定すると、メタルの摩耗は分の程度摩耗していることが確認できました。今後、起動停止などの油膜が非常に薄くなる際にメタルコンタクトが発生し、その影響で摺動面の状態が変化し、油膜が形成されにくい状況が発生することも想定されますので、定期的に分析を実施し、摩耗の進行状況を確認することを推奨します。【油の汚染状況】計数汚染度がNAS級と当社推奨の管理限界値内にあり、重量汚染度がmg/mlでした。
報告№108-5077 報告№108-5077 | 分析№108-02809 分析№108-02809 | 108-02809 | トライボ診断の結果、泡立ち試験を除く項目は良好です。泡立ち試験の結果は、一般的には消泡性能が低くいと判断できる値の-ですが、新油値の-と同レベルにあったため、良好と判断します。機器の潤滑状態潤滑状態指数はのマイナス乗と濾過設備のない機器であれば正常な潤滑状態にあると判断できますが、ギヤボックスの油系統にはインラインフィルタとオフラインフィルタがあり、μmサイズ以上の粒子の大部分は捕捉され、異常な摩耗状態が発生したとしても正常な潤滑状態にあると誤認してしまう可能性があります。そこで、フィルタが設置されていない場合の潤滑状態を、一般的なフィルタの効率である.と仮定し、粒子の発生状況から潤滑状態を推定します。その結果、ギヤは継続使用可能な状態にあると思われますが、潤滑状態指数は摩耗がやや厳しい状態であるの乗領域にあると推定できます。推定結果は、フィルタの濾過効率を仮定して求めたものですが、フィルタがない状態では油中の粒子濃度は現在より高いことは明らかです。そのためヶ月後に再度分析を実施し、摩耗進行の有無をチェックすることを推奨します。尚、フィルタの捕捉の影響による誤認を避けるため、これまでの採油箇所に加え、インラインフィルタやオフラインフィルタの捕捉物も分析し、その結果から潤滑状態を評価することを提案します。フィルタ捕捉物の分析を実施する際には、フィルタ使用時間の情報をご提供いただけますようお願い致します。泡立ち試験の結果、消泡性能が低いと判断できる値であるものの、新油と同レベルにあると判断します。粘度は良好。粘度は.mm/sと新油値.mm/sに比較して、粘度変化率は-.％で、当社推奨の管理限界値である±％以内にあり、良好と判断します。粘度はmm/sとなっています。粘度はmm/sとなっています。粘度指数はとなっています。粘度指数はとなっています。泡立ち試験は-となっています。泡立ち試験は-と新油と同レベルにあり、消泡性能が新油と同レベルにあると判断します。水分は良好。水分はppmと当社推奨の管理限界値の以下であり、良好と判断します。全酸価は良好。全酸価は.mgKOH/gと新油値.mgKOH/gに比較して高いものの、IRの結果で油劣化の兆候を示すカルボン酸の吸収が確認されていないことから、良好と判断します。機器の潤滑状態精密な濾過設備がない機器であれば、潤滑状態指数は正常の範囲にあると判断します。潤滑状態指数は正常の範囲にあると判断します。異常摩耗の早期発見パラメータである潤滑状態指数がのマイナス乗と精密な濾過設備がない機器であれば、潤滑状態指数は正常の範囲にあると判断します。
報告№108-0204 報告№108-0302 | 分析№108-01503 分析№108-02119 | 108-02119 | 分析の結果、異常摩耗の早期発見パラメータであるフェログラフィーのIs値がのマイナス乗と良好の範囲にあるものの、摩耗粒子の形態観察で金属接触が厳しい場合に発生するシビア粒子が観察されました。フィルタ精度μmの油清浄機が設置されているにもかかわらず、μmサイズ以上の粒子が観察されており、仮に油清浄機が設置されていなかったとすると、更に大型の摩耗粒子が観察されるものと思われ、摩耗が連続的に進行する混合潤滑領域になっていることも予想されます。なるべく早い時期に再分析を実施し、摩耗の進行状況を確認することを推奨します。再分析の際には、油清浄機の濾過効率を考慮した評価が重要であるため、油清浄機の入口と出口の箇所から採油を実施することを推奨します。尚、を示す粘度、水分、全酸価、IRの各データが良好であることから、この油は継続使用可能と判断します。
報告№109-09136 報告№113-00112 | 分析№109-001160 分析№113-000434 | 113-000434_1 | トライボ診断を実施した結果、現時点の当該機は、継続使用可能な状態にあると判断します。但し、潤滑油は粘度の低下が確認されましたので、以下の推奨内容を参考にされて今後のメンテナンスにお役立て下さい。エンジンオイルの更油又は、油濾過粘度低下が確認されており、潤滑部で油膜切れなどによる摩耗の発生が懸念されます。これらの予防処置として更油又は、油濾過を推奨します。更油の対策が直ぐに出来ない場合は、エンジンオイルの濾過により総体的に汚染度を低くする方法を推奨します。実施後は、再度トライボ診断を実施することにより、処理後のデータとして継続的な傾向監視を実施して下さい。油濾過は、当社製油濾過装置によって運転中にエンジンオイルの濾過を実施することで、油中の汚染物や水分なども油濾過装置のエレメントに吸着して処理できますので、高性能油濾過装置の活用を推奨します。新油との比較による評価を示す粘度、酸価、IR、塩基価のデータは新油データを基準として評価しています。今回は新油データが不明であったため良否の評価ができませんでしたが、今後分析を実施する場合は、使用している新油を同時に分析することをご検討下さい。定期的な分析定期的な潤滑油分析によるトライボ診断を実施することにより、分析データの変化から異常の兆候を早期に発見することが可能となります。また、今回は対象設備の初回分析であるため、最低でもあと回分析を実施し、分析データの変化から今後の対応を検討することを推奨します。はフェログラフィーおよびSOAP-Tの結果から総合的に判断した結果、継続使用は可能ですが、今後の機器の機能を確認するためにも傾向管理が有用と考えます。フェログラフィー【定量分析：Is値】Is値は異常摩耗の早期発見パラメータのつで、摩耗粒子を定量化するために用います。今回のIs値はの乗とやや高い値でした。フェログラフィー【定性分析：摩耗粒子および摩耗形態観察】分析結果から観察された代表的な粒子は、以下の通りでした。正常な摩耗粒子・潤滑状態が正常なマイルド摩耗により発生。黒錆・潤滑状態がやや厳しい凝着摩耗により発生。金属接触が厳しく、且つ、高い摩擦熱が発生していると考えられます。フリクションポリマ・局部的に高圧・高温となる場合に発生。鉄錆・外部から混入したと考えられます。観察された摩耗粒子の中でも黒錆は、将来的な摩耗の進行に繋がる可能性を示唆しているため、傾向監視が必要と思われます。黒錆は、凝着摩耗に分類されます。この摩耗粒子は、摺動面で凝着、破断を繰り返し、この過程で生じる移着粒子が成長して摩耗粒子となります。そのため、摺動面では局部的に油膜切れが発生していることを示しています。この状態が継続した場合、摩耗粒子のサイズは徐々に大型化していき、設備の損傷に至る場合がありますので、傾向監視が必要です。Iカップリング発光分光分析【SOAP-T】検出された金属元素から発生箇所を推定すると、以下の通りでした。鉄、ニッケル・エンジン部品リン、亜鉛、カルシウム・添加剤アルミニウム、ナトリウム・外部混入異物計数汚染度計数汚染度はNAS級以上と汚染されていました。重量汚染度は.mg/mlと汚染されていました。光学顕微鏡写真重量汚染度で濾過したフィルタ表面上の夾雑物を光学顕微鏡で観察した結果、金属片、鉄錆、砂等が観察されました。粒度分布粒度分布は.～.μmの範囲にあり、.μmにピークが確認されました。μm以下の粒子が多いことから、これらのほとんどは、燃焼して発生した煤であると推定されます。燃焼して発生したすす等が油中粒子の主成分であることが推測できます。粘度、酸価、塩基価については新油値が不明であったため、粘度、塩基価は新油カタログ値との比較をし、酸価は良否の評価ができませんでした。粘度粘度は、mm/sと新油カタログ値の.mm/sに比較して粘度変化率が-％となっており、当社推奨の管理限界値である±％を超えていました。ディーゼルエンジンオイルの粘度低下は、別紙エンジンオイルの粘度低下メカニズムを御覧下さい。水分はppmと当社推奨の管理限界値以下にあり、良好と判断します。酸価・IR酸価劣化の進行度は、酸価およびIRの結果から総合的に判断します。酸価は、gKOH/gと測定されたものの、良否の評価ができませんでした。但し、IRチャートの結果、油劣化の兆候を示すカルボン酸の吸収が確認されていないことから、潤滑油は酸化劣化していないと判断します。塩基価は.mgKOH/gと新油カタログ値を元にした限界値mgKOH/g以上にあり、良好と判断します。
報告№106-0025 報告№106-6046 | 分析№106-00118 分析№106-00978 | 106-00978 | 精点Aを実施した結果、重量汚染度がmg/mlと当社推奨の管理限界値を超えていました。全酸価が前回の.mgKOH/gから.mgKOH/gに上昇し、光学顕微鏡写真に示すように茶褐色の汚染物が確認されたことから、重量汚染度が高い原因は、油劣化により発生したスラッジによるものと考えられました。現在のところ、IRの結果で油劣化の兆候を示すカルボン酸の吸収が確認されていないことから、油は継続使用可能な状態ですが、今後油劣化がさらに進行しスラッジが増加すること、並びにスラッジの影響でバルブ類の動作障害が発生する可能性が高いことから貴社で数多くの実績がある清浄分散剤TS－の投与と濾過によりスラッジを除去することが必要と判断します。これらのことは、重量汚染度がmg/mlと当社推奨の管理限界値を超えていたことフィルタ表面が茶褐色であり、スラッジが確認されたこと全酸価が前回の.mgKOH/gから.mgKOH/gに上昇したこと以上のことから判断しました。
報告№109-09094 報告№110-00147 | 分析№109-000899 分析№110-000555 | 110-000555 | は良好と判断します。尚、RBOTがminと新油値のminに比較してmin減少していました。このまま継続使用した場合、この減少傾向から限界値に到達するのは、別紙図RBOTの減少傾向に示すように年月と推定されました。残りの継続使用期間は、約年ヶ月であると予測されます。潤滑油は継続使用可能な状態にあると判断します。≪状態監視とパラメータ≫分析の目的および各分析のパラメータは以下の通りです。特性低下目的：油の分析結果から、や劣化傾向ならびに添加剤の消耗程度、残存寿命などを確認する。粘度JISK全酸価JISK赤外線吸収スペクトルJISK酸化安定度試験JISK汚染目的：油の分析結果から、砂塵あるいは水・異種油などによるや、異物混入の有無を確認する。水分JISK計数汚染度JISB重量汚染度JISB光学顕微鏡観察摩耗目的：油中の摩耗粒子を分析する事により、回転・摺動部の潤滑状態、摩耗劣化の程度、余寿命などを解析する。摩耗診断電子顕微鏡観察JISKX線マイクロアナリシス油中金属濃度）JISK≪分析結果≫特性低下粘度：良好粘度値mm/sの新油値mm/sに対する変化率は-.％であり、当社推奨の管理限界値±％以内に留まっています。全酸価：良好全酸価.mgKOH/gは新油値の.mgKOH/gに比較し高くはあるものの、有機物・有機化合物試験の結果で油劣化の兆候を示すカルボン酸の吸収が見られないことから問題は無いと判断します。赤外線吸収スペクトル：良好酸化安定度試験：良好酸化安定度試験の結果、数値minは当社推奨の管理限界値min以上に留まっており、現時点での使用は可能と判断します。汚染水分：良好水分値ppmは当社推奨の管理限界値以内に留まっています。計数汚染度：今回は実施していません。重量汚染度：今回は実施していません。光学顕微鏡観察：今回は実施していません。摩耗摩耗診断電子顕微鏡観察・X線マイクロアナリシス：今回は実施していません。油中金属濃度：今回は実施していません。
報告№109-09136 報告№114-00064 | 分析№109-001160 分析№114-000189 | 114-000189 | SOAP/D-SOAPの結果、軸等から発生したと考えられる鉄とともに、銅および鉛が比較的高い値で検出されました。軸受は銅合金であることから、軸受の摩耗が発生していたと考えられます。フェログラフィーで観察された摩耗粒子はμm以下の正常な摩耗状態で発生する摩耗粒子が支配的でしたが、中には、局部的な厳しい金属接触と高い摩擦熱により発生する黒錆が観察されました。使用グリースのちょう度がと新グリース値に比較して低下していたことから、グリースが硬化しており、良好な油膜が保持されにくくなっていた可能性が考えられます。また、切削粒子も観察されており、軸受の表面観察で確認された切削痕から発生した摩耗粒子であると考えられます。グリースの交換周期の短期化使用グリースは硬化が確認されたことから、油分の流動性が低下し、良好な油膜が保持できず摩耗が発生しやすい状況にあったと考えられます。今後のグリース交換周期を短期化することを推奨します。
報告№102-6036 | 分析№102-00596 | 102-00596 | 精点Aを実施した結果、を示す粘度、水分、全酸価、IR、RBOTの各データは管理基準値内にあり、この油は継続使用可能と判断します。本試料油は、油濾過機が設置されている油槽であるため、油中の粒子が除去されています。機器の摩耗診断は油濾過機による油中摩耗粒子の減少率を考慮して潤滑状態を解析する必要があります。今回は、この解析を利用した管理方法がありますので、その方法をご提案申し上げます。尚、この解析は、十分に濾過時間が経過し、油中粒子が飽和状態になっていると仮定しています。油濾過機による油中の摩耗粒子の減少率は油濾過機の入口と出口の汚染度を評価し、その結果から求めますが、今回は油濾過機の出口から採取した試料がありませんので、減少率を濾過能力が良好とされる一般的な濾過率.として検討しました。濾過率を考慮した減少率は、油濾過機の吐出量と総油量との比から換算します。本機の油濾過機の吐出量は毎時L、設備油量はLですので減少率は.となります。油濾過機により時間で.％の粒子が減少するとした場合、油がパスして増加する粒子数は、今回計数汚染度の～μmレンジですと個/mlの.％の個/mlとなります。更に、この発生粒子数から平衡濃度を計算します。平衡濃度は下式により求めます。平衡濃度＝発生粒子数／油濾過機が設置されていない場合の減少率・式油濾過機が設置されていない場合の減少率を.とすると平衡濃度は個/mlとなります。このことから分かるように、本試料油中の汚染度は、油濾過機が設置されていることでNAS級と清浄になっていますが、油濾過機がないと仮定した場合、計算により求めたように～μmレンジの汚染度はNAS級の汚染状態になる可能性を示唆するものととらえる事が出来ます。他のレンジを同様に計算すると以下のようになり、NAS級となります。～～～～以上等級級以上のことから、濾過機を使用しなくても、NAS級と清浄な状態が保持できると考えられることから、潤滑状態も良好な状態にあると判断します。傾向を見るためには、油槽から採油すると同時に油濾過機の濾過前と濾過後の位置から採油を実施し、分析結果から減少率を導き、その減少率を上記方法により油濾過機がない場合の粒子数を求め、その粒子数の変化により金属接触が進行しているか落ち着いてきているのかが確認できます。この解析法を利用すれば、摩耗粒子の変化を捉えやすくなり、摩耗の進行状況を把握し易くなります。是非、濾過機の前後の箇所から採油を実施し、本解析法を採用されますことをご推奨申し上げます。
報告№106-6102 報告№106-0508 | 分析№106-02223 分析№106-02917 | 106-02917 | 更油からヶ月使用した試料を分析した結果、銅を使用した箇所および軸受メタルの摩耗が確認されました。摩耗粒子の発生状況から本軸受は継続使用可能と判断できますが、今後、さらに摩耗が進行する場合があるためヶ月後に再度分析を実施し、摩耗の進行状況を確認することを推奨します。これらのことは、異常摩耗の早期発見パラメータであるフェログラフィーのIs値は.と良好の範囲にあるものの、摩耗粒子形態観察の結果、金属接触が厳しい場合に発生するシビア粒子が観察されたことSOAP／D－SOAPの結果、錫、銅が検出されたこと以上のことから判断しました。尚、軸受の使用限界を推定するため、軸受の直径及び幅、油量、回転数、軸受メタルの種類をお知らせ下さい。
報告№109-09136 報告№111-00485 | 分析№109-001160 分析№111-002227 | 111-002227 | 潤滑油および減速機は継続使用可能な状態にあると判断します。但し、今後も摩耗の進行を傾向監視するため、以下の対策を推奨します。定期的な分析凝着摩耗の進行を監視するため、定期的に分析を実施し、摩耗の進行状況を確認することを推奨します。バックラッシによる評価トライボ診断では、バックラッシの増加量を分析結果から計算できますので、構造が確認できる図面、ギヤの形式、歯形、モジュール、歯数、歯幅、油入替後の稼働時間ならびに分解点検後の稼働時間をお知らせ下さい。計算結果をご報告いたします。最適な採油方法本試料油は、機器停止中に点検口から採油されています。機器が停止している状態では、別紙油粒子の沈降の影響に示すように油槽内で撹拌がなくなり固形物が沈降するため、油中汚染度は低くなると推定されます。今後の採油は、極力運転中もしくは停止直後の油槽中層部から実施されることを推奨します。フェログラフィー異常摩耗の早期発見パラメータとして摩耗粒子を定量化して評価するフェログラフィーのIs値は、前回のの乗から乗に低下しており、潤滑状態が安定していることを示していました。摩耗粒子の形態で比較的多く観察された粒子は、潤滑状態が正常な場合に発生する摩耗粒子金属潤滑部が局部的に油膜切れを起して発生するシビア粒子でした。これらの摩耗粒子が観察された場合、潤滑部で発生している摩耗形態は、正常なマイルド摩耗潤滑状態がやや厳しい凝着摩耗であることが分かります。Iカップリング発光分光分析供試の潤滑油を分析した結果、検出された金属元素は、SOAPの結果表に示すように、鉄、銅、錫、リン、亜鉛、カルシウム、バリウム、ナトリウムでした。検出されたこれらの金属元素から発生箇所を推定すると鉄、銅、錫・ギヤ・軸受等リン・オイル添加剤亜鉛、カルシウム、バリウム、ナトリウム・外部混入異物であると思われます。このうち、機械部品が摩耗したと思われる元素はのグループです。前回に比較して計数汚染度はNAS級以上からNAS級にランク減少しているものの、やや高い値でした。フィルタ表面の異物観察で鉄錆、砂等が観察されたことから、汚染度が高い要因は、摩耗と外部混入異物の影響と思われます。粘度、全酸価、IR、RBOTの各データは良好でした。尚、RBOTは、前回に比較して大きな値であり減少傾向は確認されませんでした。このことから、酸化防止剤の消耗は確認されず、この油は継続使用可能な状態にあると判断できます。本試料油の添加剤は、一般に、タービン油に比較して極圧添加剤や摩耗防止剤などの濃度が高く、この影響でRBOT試験の結果が変動する傾向があります。そのため、ギヤ油の余寿命の評価をタービン油と同等の精度で得るには、RBOTの結果に加え、粘度、全酸価、IRなどのデータを総合的に判断することが必要です。
|  | 99-02556 | 分析の結果、全てのデータが良好であることから、この油は継続使用可能と判断する。メタル温度の上昇定格回転から停止操作に入り、回転数が低くなって来ている状況下で、メタル温度が上昇する要因を推定すると、次のつがあげられる。回転数低下に伴い、回転速度も低下するので、回転板と静止板の間に形成されている油膜が薄くなり、その事で局部的にメタルコンタクトが発生し、メタル温度が上昇する。油循環をセルフポンプにより行い、冷却をローターファンの吸引風により行っているため、回転数が低下するにしたがい冷却効率が低下するため、停止操作の一連のシーケンス上の問題で、負荷を外してから一定時間後に軸受槽の冷却水を止める操作手順になっている場合、順調に低下しているかに見えたメタル温度が、冷却水の断水により一時的にメタル温度が上昇する。この通りの可能性を考えた時、いずれの場合であるかを判断するには、比較的短い周期で分析を実施し、そのデータを比較する事が必要。それは、仮にのケースであったとすれば、摺動面での金属接触はないので、従って、油中の摩耗粒子数、金属濃度、フェログラフィーの値が増加しない。しかし、のケースであれば、徐々に各データの上昇が確認される。採油周期の設定には、平衡濃度到達時間の計算を用いて計算するが、本対象機の場合は、おおよそ○○時間で平衡濃度に到達するものと計算できる。すなはち、正常な潤滑状態を維持していたとする場合、対象機は計算によって求めた○○時間後であっても、摩耗粒子が発生しない流体潤滑にあると思われるが、平衡濃度とされる○○時間後のデータが、直前データより増加した場合には、金属接触が発生していることとなる。このようにしてメタル温度の上昇が、金属接触が原因となっているのか、或いは、冷却水断水の影響が原因となっているのか、見極めを行う。但し、冷却水が停止状態にあっても流されているのであれば、のケースではなく、である事になる。その場合、どの程度で使用限界を迎えるのか、その判断を行うには平衡濃度到達時間の計算によって求めた時間毎に、回データを積み上げ予測する必要がある。
報告№109-09136 報告№110-00812 | 分析№109-001160 分析№110-003826 | 110-003826 | 軸受および潤滑油は継続使用可能な状態にあると判断します。本試料油は、油中粒子などの固形物は沈降して低濃度の部分を採油していると思われます。低濃度の部分を採油した場合、潤滑状態に異常が発生していても見落としてしまう可能性があります。今後の採油は、極力運転中もしくは停止直後の油槽中層部から実施されることを推奨します
報告№105-6036 | 分析№105-01278 | 105-01278 | オーバーホール前の油の劣化状況、汚染状態、および機器の潤滑状態を確認するために精点Aを実施しました。その結果、全酸価が前回の.mgKOH/gから.mgKOH/gに僅かに上昇し、当社推奨の管理限界値を超えていました。全酸価が高い影響で、油槽内がスラッジで錆びたり、腐食したりすることが考えられるため、オーバーホール時には、計画通り油の交換が必要です。熱伝達率の低いPTFEを使用した樹脂軸受の場合、PTFEの断熱効果で軸受摺動面で発生した熱が軸受から放散しにくくなり、その影響で油温が上昇気味になり潤滑油も酸化しやすくなることが知られています。全酸価が当社推奨の管理限界値を超えて運転した場合、ランナーの錆びや油槽内の錆びの発生と同時に、劣化が原因の重合反応で急激な粘度上昇が生じ、そのことがランナーの回転抵抗となってますます劣化を促進します。その結果、潤滑面の油膜形成不安定による振動発生の原因にもなります。一方、SOAP／D-SOAPで、銅が検出されており、銅を使用した箇所の溶出および摩耗が考えられます。銅を使用した箇所は例えば、冷却水用配管が考えられますが、その他に銅は樹脂軸受の樹脂と台金の接合部に使用されており、可能性は低いと思われますが、この部分が溶出する可能性もあります。いずれにしましても、直ちに異常な状態を示す値ではありませんので、オーバーホール時に接合状態に異常がないかをご確認ください。尚、冷却水用配管であったとすると配管取付部に緩みが生じている場合も考えられます。緩みが生じたことで配管が振動し、継手部がはずれたり、銅配管に亀裂が生じる場合がありますので、オーバーホール時には冷却水用配管の取付部の緩み等の確認をされることを併せて推奨します。これらのことは、全酸価が前回に比較して.mgKOH/gから.mgKOH/gに僅かに上昇し、当社推奨の管理限界値を超えていたことIRで油劣化の兆候を示すカルボン酸の吸収が見られたことSOAP／D－SOAPで、銅が検出されたこと以上のことから判断しました。
報告№109-09136 報告№113-00696 | 分析№109-001160 分析№113-002993 | 113-002993_date140418 | 潤滑油は物理的性状が良好の範囲にあるものの、計数汚染度がやや高い値でした。今後、汚染度の増加に伴い、汚染物が潤滑部に噛み込むことによる摩耗の進行が懸念されます。軸受は継続使用可能な状態にあると判断します。但し、今後の摩耗推移を確認するためにも傾向監視を継続することが有効です。定期的な分析今後の汚染度の増加および疲労摩耗の推移を監視するため、定期的な分析実施を推奨します。新油との比較による評価を示す粘度、酸価のデータは新油値を基準として評価します。今後分析を実施する場合は、新油を同時に分析することをご検討下さい。異常摩耗の早期発見のパラメータであるIs値は、前回のレベルからレベルに低下し、正常です。但し、潤滑部の摩耗が認められたため、定期的に潤滑油分析を実施し、摩耗推移を監視することが有用と考えます。フェログラフィーで観察された代表的な粒子は、以下の通りです。正常な摩耗粒子・潤滑状態が正常なマイルド摩耗により発生。疲労摩耗粒子・繰返し応力による金属疲労で発生。大型化するとフレーキングやスポーリングの発生が懸念されます。計数汚染度はNAS級と、当社推奨の管理限界値以下であるものの、やや高い値でした。フィルタ残渣に金属片、鉄錆、砂等が確認されたことから、汚染度が高い要因は、摩耗粒子と外部混入異物の影響と考えられます。水分、IRの各データは良好です。粘度粘度はmm/sでした。当社に新油値のデータが無いため、新油カタログ値.mmsと比較すると、粘度変化率は-％であり、当社推奨の管理限界値以下にあり、良好です。酸価は.mgKOH/gでした。当社に新油値のデータが無いことから、比較評価できませんでしたので、新油を分析し、比較評価をすることが有用です。
報告№109-09078 報告№109-09078 | 分析№109-000712 分析№109-000712 | 109-000712 | 、汚染度、潤滑状態を確認する。分析の結果、ギヤ歯面、転がり軸受の軌道面、共に潤滑状態は正常であることが確認され、ギヤおよび軸受は継続使用可能な状態にあると判断します。但し、摩耗粒子の形態観察で局部的に高圧・高温となる場合に発生するフリクションポリマ、外部から混入したと思われる砂等が多く観察されました。フリクションポリマは、潤滑油がギヤ歯面や軸受軌道面で高圧下に押し込められ、高圧状態になると同時に、圧縮熱も発生して高温状態にもなり、その結果、潤滑油が重合して発生することが知られています。そのため、高温高圧状態が継続した場合、潤滑油は劣化する場合があります。また、観察された異物がギヤ歯面や軸受軌道面に噛み込み摩耗が進行することが懸念されるため、定期的に分析を実施し、摩耗の進行状況を確認されることを推奨します。尚、ギヤ油の添加剤は、極圧添加剤や摩耗防止剤などの濃度が高く、この影響でタービン油や作動油などに比較してRBOT試験の結果が低く出る傾向があります。そのため、ギヤ油の余寿命の評価をタービン油と同等の精度で得るには、RBOTの結果に加え、粘度、水分、全酸価、IRなどのデータを総合的に判断することが必要です。本試料油は、各分析データを総合的に評価しました。その結果、RBOTは新油に比較して低い値であるものの、粘度、全酸価は良好の範囲にあり、かつ、IRの分析結果でスペクトルパターンが新油と一致していたことから、本試料油は継続使用可能な状態にあると判断します。これらのことは、異常摩耗の早期発見パラメータであるフェログラフィーのIs値がの乗とやや高く、摩耗粒子の形態観察の結果、ギヤ歯面および転がり軸受で発生する微小な疲労摩耗粒子、局部的に高圧・高温となる場合に発生するフリクションポリマ、外部から混入したと思われる砂等がやや多く観察されたことSOAP／D－SOAPの結果、鉄が検出されたことである粘度、水分、全酸価、IR、RBOTの各データは良好の範囲にあること以上のことから判断しています。尚、トライボ診断では、バックラッシの増加量を分析結果から計算できますので、構造が確認できる図面、ギヤの形式、歯形、モジュール、歯数、回転数、増速比、歯幅をお知らせ下さい。計算結果をご報告いたします。
報告№109-09136 報告№113-00211 | 分析№109-001160 分析№113-000797 | 113-000797 | 潤滑油の劣化はなく、汚染度は良好な範囲にあることから、継続使用可能と判断します。軸受は継続使用可能な状態にあると判断します。但し、定期的な分析により今後の摩耗進行の有無を確認することを推奨します。定期的な分析摩耗粒子の形態観察で、凝着摩耗が観察されたことから、今後の摩耗進行を監視するため、定期的に分析を実施することを推奨します。最適な採油方法本試料油は、機器停止中に軸受箱排油口から採油されているため、分析データが高濃度に出ていると推定されます。正確なデータによる診断を行うためにも、今後の採油は、極力運転中もしくは停止直後の油槽中層部から実施されることを推奨します。はフェログラフィーおよびSOAP／D-SOAPの結果から総合的に判断した結果、継続使用は可能ですが、今後の機器の機能を確認するためにも傾向管理が有用と考えます。フェログラフィー【定量分析：Is値】Is値は異常摩耗の早期発見パラメータのつで、摩耗程度を定量化するために用います。今回のIs値はの乗と、低い値でした。フェログラフィー【定性分析：摩耗粒子および摩耗形態観察】分析結果から観察された代表的な粒子は、以下の通りでした。黒錆・潤滑状態がやや厳しい凝着摩耗により発生。金属接触が厳しく、且つ、高い摩擦熱が発生していると考えられます。鉄錆、樹脂・外部から混入したと考えられます。観察された摩耗粒子の中でも黒錆は、将来的な摩耗の進行に繋がる可能性を示唆しているため、傾向監視が必要と思われます。黒錆は凝着摩耗に分類されます。この摩耗粒子は、軸受軌道面で凝着、破断を繰り返し、この過程で生じる移着粒子が成長して摩耗粒子となります。そのため、軸受軌道面では局部的に油膜切れが発生していることを示しています。この状態が継続した場合、摩耗粒子のサイズは徐々に大型化していき、設備の損傷に至る場合がありますので、傾向監視が必要です。Iカップリング発光分光分析【SOAP／D-SOAP】検出された金属元素から発生箇所を推定すると、以下の通りでした。ニッケル、亜鉛・軸受等カルシウム、ナトリウム・外部混入異物計数汚染度はNAS級、重量汚染度は.mg/mlと、共に当社推奨の管理限界値以下であり、良好でした。粘度、水分、全酸価、IR、RBOTの各データは、良好でした。尚、別紙RBOTの減少傾向から油の余寿命を求めた結果、本試料油は直近の更油から起算して年月まで使用可能であることが分かります。
報告№109-09136 報告№112-00207 | 分析№109-001160 分析№112-000841 | 112-000841 | 潤滑油および減速機は継続使用可能な状態にあると判断します。但し、今後も摩耗の進行を傾向監視するため、以下の対策を推奨します。定期的な分析凝着摩耗の進行を監視するため、定期的に分析を実施し、分析データによる摩耗の進行状況を確認することを推奨します。濾過油中の汚染度が高いことから、観察された摩耗粒子や異物等がギヤ歯面および軌道面に噛み込み摩耗が進行することが懸念されるため、可能であれば濾過を推奨します。フェログラフィーIs値Is値は異常摩耗の早期発見パラメータのつで、摩耗粒子を定量化するために用います。前回に比較してIs値はの乗から乗に低下し、低い値でした。摩耗粒子および摩耗形態摩耗粒子の形態で比較的多く観察された粒子は、潤滑状態が正常な場合に発生する摩耗粒子金属潤滑部が局部的に油膜切れを起して発生するシビア粒子でした。これらの摩耗粒子が観察された場合、潤滑部で発生している摩耗形態は、正常なマイルド摩耗潤滑状態がやや厳しい凝着摩耗であることが分かります。潤滑状態Is値および摩耗粒子の観察結果から総合的に判断した結果、潤滑状態はやや厳しい状態にあると判断します。Iカップリング発光分光分析【SOAP-T】潤滑油中から以下の元素が検出されました。検出された金属元素から発生箇所を推定すると鉄・ギヤ・軸受等リン、モリブデン・オイル添加剤カルシウム、アルミニウム、ナトリウム・外部混入異物であると思われます。このうち、機械部品が摩耗したと思われる元素はのグループです。バックラッシご提供いただいた減速機に関する情報から、スパイラルベベルギヤであり、この部分のバックラッシを求めました。その結果、減速機のギヤ歯面に摩耗が集中していたと仮定した場合、バックラッシの増加量は前回の.μmから.μmに増加したと推定されます。バックラッシ増加分の上限値は、メーカにより差異はあるものの、当社の推奨するバックラッシは、一般に推奨されるμmを管理目安にしています。この値に比較して十分に小さい値で、前回に比較して鉄濃度が増加していますが、増加量は極僅かであり摩耗も許容範囲にあることから継続使用には全く問題ないと判断します。前回に比較して計数汚染度はNAS級からNAS級にランク低下しているものの、やや高い値でした。フィルタ表面の異物観察で表面が茶褐色で金属片、鉄錆、砂等が観察されたことから、汚染度が高い要因は、摩耗とスラッジ、そして外部混入異物の影響と思われます。前回に比較して粘度、水分、酸価、IRの各データは良好でした。
報告№107-6549 報告№107-6549 | 分析№107-01516 分析№107-01516 | 107-01516 | 年前の点検時に電動機下部ジャーナル軸受のガイドメタルに強い当たり痕が確認された。来年度の点検に備えて、上部軸受の取替が必要かを判断するための根拠の一つとする。分析の結果、SOAP／D－SOAPでメタルの主成分である錫が検出されたことから、軸受メタルの摩耗が確認されました。軸受メタルの摩耗は、軸受メタルの主成分である錫がSOAPでppm、D－SOAPでppm検出されたことから確認しています。メタルの摩耗深さをSOAPの錫濃度ppm、油量Lから下式により算出しました。錫の摩耗体積＝錫濃度×-×油量×.×÷錫密度＝×-××.×÷.＝.平均的な摩耗深さ＝摩耗体積÷メタル表面積×＝.÷.×＝計算の結果、メタル摺動面全体が均一に摩耗している場合の摩耗深さはμmとなり、メタルの表面粗さをsと仮定すると、その粗さの分の程度が摩耗していると考えることができます。但し、摩耗粒子の形態から、局部的な油膜切れにより発生したシビア粒子や球状粒子が若干確認されており、メタルに片当りが発生している可能性も考えられます。その場合、当社のこれまでの経験から摩耗が発生している箇所をメタル表面積の分のと仮定し、摩耗深さを計算する必要があります。平均的な摩耗深さ＝摩耗体積÷メタル表面積の分の×＝.÷.×＝.計算の結果、片当りが発生している場合の摩耗深さは.μmと考えられ、メタルの表面粗さをsと仮定すると、既に鏡面状態になっている部分が発生していると考えられます。現時点で直ちに軸受損傷に至るとは考えられませんが、次回点検で分解点検を実施するか、或いは分解点検を実施しないかを判断するには、あと回のデータから判断する必要があります。そのため、ヶ月以内に再度トライボ診断を実施し、摩耗の進行の有無を確認し、その結果により分解の要否を検討されることを推奨します。
報告№108-6005 報告№108-0048 | 分析№108-00106 分析№108-00255 | 108-00255_特急 | 更油後に対象設備の近くでコンクリートのハツリ作業を行っていた。その時に、エアーブリーザーのキャップが開いていたため、ハツリ作業で発生したダストがエアーブリーザーから混入した可能性が考えられた。汚染度を確認し、運転の可否を判断する。分析の結果、計数汚染度はNAS級とやや高い値でした。フィルタ写真で鉄錆、砂等の外部混入物が多く観察されました。今回の採油は対象設備の停止中に排油口から採油を実施しているため、これらの異物は、排油口配管内部に残留していた汚染物、或いは、コンクリートのハツリ作業で混入した異物の可能性が考えられました。これらのことから、油槽内を清掃することを推奨します。
|  | 113-000670 | 潤滑油の劣化はなく、データが高濃度の出る可能性がある機器停止中のドレンバルブからの採油に関わらず、汚染度、金属濃度は良好であったことから、軸受および潤滑油は継続使用可能な状態にあると判断します。前回に比較してSOAP/D-SOAPの結果で、鉄および錫濃度に大きな変化はなく、異常摩耗の早期発見パラメータであるフェログラフィーのIs値がのマイナス乗と良好でした。前回に比較して計数汚染度はNAS級からNAS級にランク低下し、当社推奨の管理限界値以下であり、良好でした。前回同様に粘度、水分、全酸価、IR、RBOTの各データは良好でした。
報告№109-09136 報告№111-00224 | 分析№109-001160 分析№111-001134 | 111-001134 | 減速機は継続使用可能な状態にあると判断します。但し、摩耗の発生が確認されたため、以下の対策を推奨します。定期的な分析疲労摩耗やフレッティング摩耗の進行を監視するため、傾向分析を推奨します。次回はヶ月後に分析し、摩耗の進行を示すパラメータが上昇するか安定するかを確認し、データが安定していることが確認できた場合は通常の定期分析に切り替え、上昇傾向が見られた場合には再分析を実施して下さい。バックラッシによる評価トライボ診断では、バックラッシの増加量を分析結果から計算できますので、構造が確認できる図面、ギヤの形式、歯形、モジュール、歯数、歯幅、油入替後の稼働時間ならびに分解点検後の稼働時間をお知らせ下さい。計算結果をご報告いたします。フェログラフィー異常摩耗の早期発見パラメータとして摩耗粒子を定量化して評価するフェログラフィーのIs値は、潤滑状態が厳しいの乗でした。摩耗粒子の形態で比較的多く観察された粒子は、潤滑状態が正常な場合に発生する摩耗粒子、繰返し応力を受けて発生する疲労摩耗粒子、フレッティングにより発生する赤錆でした。これらの摩耗粒子が観察された場合、潤滑部で発生している摩耗形態は、正常なマイルド摩耗、疲労による疲労摩耗と微振動によるフレッティング摩耗が発生していることが分かります。フレッティングは、軸と内輪内面軸受箱と外輪外面軌道輪と転動体ギヤ歯面の箇所で発生する可能性があります。フレッティング粒子は酸化して硬いため、軸受軌道面やギヤ歯面に噛み込んだ場合はその傷が疲労剥離の起点となり、疲労摩耗へと進展することが想定されます。Iカップリング発光分光分析供試のギヤ油を分析した結果、検出された金属元素は、SOAPの結果表に示すように、鉄、ニッケル、錫、リン、亜鉛、カルシウム、アルミニウム、ケイ素、ナトリウムが検出されました。これらの検出された金属元素から発生箇所を推定すると鉄、ニッケル、錫・ギヤ・軸受等リン・オイル添加剤亜鉛、カルシウム、アルミニウム、ケイ素、ナトリウム・外部混入異物であると思われます。このうち、機械部品が摩耗したと思われる元素はのグループです。計数汚染度は当社推奨の管理限界値に到達していました。フィルタ表面の異物観察で鉄錆、砂等が観察されたことから、汚染度が高い要因は、摩耗と外部混入異物の影響と思われます。分析結果計数汚染度は当社推奨の管理限界値に到達していました。計数汚染度計数汚染度はNAS級と当社推奨の管理限界値のNAS級に到達していました。重量汚染度はmg/mlでした。機器の潤滑状態摩耗粒子の形態観察の結果、潤滑状態が正常な場合に発生する摩耗粒子、繰返し応力を受けて発生する疲労摩耗粒子、フレッティングにより発生する赤錆が比較的多く観察されました。SOAPSOAPの結果、摩耗により発生する鉄、油の添加剤成分であるリンが検出されました。D－SOAPD－SOAPの結果、摩耗により発生する鉄が検出されました。フェログラフィー異常摩耗の早期発見パラメータであるフェログラフィーのIs値がの乗と高く、摩耗粒子の形態観察の結果、潤滑状態が正常な場合に発生する摩耗粒子、繰返し応力を受けて発生する疲労摩耗粒子、フレッティングにより発生する赤錆が比較的多く観察されました。
報告№109-09136 報告№112-00382 | 分析№109-001160 分析№112-001578 | 112-001578 | 潤滑油および対象設備は継続使用可能な状態にあると判断します。但し、今後も摩耗の進行を傾向監視するため、以下の対策を推奨します。更油或いは部分更油による水分濃度の調整水分の影響により金属表面で腐食摩耗が発生し、発生した鉄錆等の粒子が潤滑部に噛み込み摩耗が進行することがありますので、更油或いは部分更油などにより相対的に水分濃度を低くするなどの方法を推奨します。定期的な分析凝着摩耗の進行を監視するため、定期的に分析を実施し、分析データによる摩耗の進行状況を確認することを推奨します。はフェログラフィーおよびSOAP-Tの結果から総合的に判断した結果、やや厳しい状態にあると考えられます。フェログラフィー【定量分析：Is値】Is値は異常摩耗の早期発見パラメータのつで、摩耗粒子を定量化するために用います。今回のIs値はの乗とやや高い値でした。フェログラフィー【定性分析：摩耗粒子および摩耗形態観察】分析結果から比較的多く観察された粒子は、以下の通りでした。正常な摩耗粒子・潤滑状態が正常なマイルド摩耗により発生。黒錆・潤滑状態がやや厳しい凝着摩耗により発生。金属接触が厳しく、且つ、高い摩擦熱が発生していると考えられます。Iカップリング発光分光分析【SOAP-T】検出された金属元素から発生箇所を推定すると、以下の通りでした。鉄、銅・軸受等リン、亜鉛、カルシウム・添加剤アルミニウム、ナトリウム・外部混入異物クランクメタルの摩耗SOAP-Tで銅がppm検出されたことから、銅を使用した箇所の溶出・摩耗が進行していると推定されます。ディーゼル機関の潤滑油で銅が検出される場合は、クランクメタルが考えられます。ディーゼルエンジンのクランクメタルは積層構造になっており、クランクメタルの最表面はホワイトメタル層が存在し、その下にニッケル層、さらにその下には銅と鉛の合金であるケルメット層が存在します。ディーゼルエンジンのメタルは、設計上、油膜が正常に形成される流体潤滑が基本であることから、通常の使用においては摩耗しにくいと思われますが、メタルの潤滑部に流体潤滑になりにくい部分が発生するとメタル表面の軟質金属部が摩耗しメタル部のすぐ下のニッケル部まで摩耗し始め、ホワイトメタル層の主成分である錫や鉛、そしてメタルの第二層のニッケルやバックメタルの銅が検出されます。今後、摩耗が進行した場合、軸受が焼付を起こす可能性があるため、注意が必要です。その他の銅を使用した箇所の溶出・摩耗その他に潤滑油系統内で銅を使用している箇所は、潤滑油冷却器の配管などが考えられます。この箇所で溶出・摩耗が発生する場合は以下のことが考えられます。潤滑油冷却器の配管で摩耗していた場合、配管取付け部に緩みが生じて配管が振動し、継手部が外れたり、亀裂が生じて冷却水の混入にいたる場合があります。亜鉛系添加剤の影響により、潤滑油冷却器の配管で溶出していた場合、ピンホールが発生して冷却水の混入に至る場合があります。今後、油劣化の進行や水分濃度が上昇することに注意が必要です。計数汚染度計数汚染度はNAS級と汚染されていました。フィルタ表面の異物観察で鉄錆、砂等が観察されたことから、汚染度が高い要因は、摩耗と外部混入異物の影響と思われます。粒度分布粒度分布は.～μmの範囲にあり、.μmにピークが確認されました。μm以下の粒子が多いことから、燃焼して発生したすす等であることが分かります。粘度、酸価、IRの各データは良好でした。水分は、と当社推奨の管理限界値を超えていました。今後、水分の影響でエンジン内部に錆が発生し、その影響で摩耗が発生する懸念があります。
報告№108-0030 報告№108-6516 | 分析№108-00153 分析№108-00325 | 108-00325 | 分析の結果、摩耗粒子の形態観察で異物の噛み込みにより発生する切削粒子、疲労摩耗粒子がやや多く観察されました。このことから、発生している摩耗形態は切削摩耗と疲労摩耗が混在していることが分かりました。摩耗形態の中で特に切削摩耗は、異物が混入していない状態に比較して、摩耗進行速度が速く注意が必要です。今後更に摩耗が進行することが懸念されるため、天井クレーンを頻繁に使用する場合は、ヶ月後に再度分析を実施し、摩耗の進行状況を確認することを推奨します。一方、を示す粘度、水分、全酸価、IRの各データは良好であることから、この油は継続使用可能と判断します。これらのことは、異常摩耗の早期発見パラメータであるフェログラフィーのIs値がの乗と良好の範囲にあるものの、摩耗粒子の形態観察の結果、異物の噛み込みにより発生する切削粒子、疲労摩耗粒子がやや多く観察されたことD－SOAPの結果、鉄が検出されたことを示す粘度、水分、全酸価、IRの各データが良好であること以上のことから判断しました。尚、トライボ診断では、バックラッシの増加量を分析結果から計算できますので、構造が確認できる図面、ギヤの形式、歯形、モジュール、歯数、回転数、増速比、歯幅をお知らせ下さい。計算結果をご報告いたします。
報告№107-0366 報告№109-09328 | 分析№107-01900 分析№109-002241 | 109-002241 | 濾過前の試料油を分析した結果、粘度がmm/sと新油のmm/sに比較して、粘度変化率は+.％で、処置領域にありました。現在、ISOVGからISOVGに移行しているため異常ではなく、本試料油は継続使用可能と判断します。
報告№107-4530 報告№107-6545 | 分析№107-01164 分析№107-01391 | 107-01391 | 水管トラブルにより、圧油集油槽の周辺が集油槽高さの／程度冠水した。圧油集油槽に混水があったかを確認する前回データとの比較による圧油の状態を確認する圧油集油槽へ混水があったかの確認水分の結果、ppmと当社推奨の管理限界値にあり、かつ、新油値と同レベルであったことから、水分の混入は確認されませんでした。前回データとの比較分析の結果、摩耗の安定が確認され、この油は継続使用可能と判断します。これらのことは、前回に比較して、計数汚染度はランク減少したことSOAP／D-SOAPの鉄濃度に大きな変化がないこと異常摩耗の早期発見パラメータであるフェログラフィーのIs値が.と良好の範囲にあることを示す粘度、水分、全酸価、IR、RBOTの各データが良好の範囲にあること以上のことから判断しました。
報告№109-09136 報告№112-00162 | 分析№109-001160 分析№112-000659 | 112-000659 | 軸受は継続使用可能な状態にあると判断します。前回に比較してSOAP／D－SOAPの結果で、鉄濃度に変化はありませんでした。Is値は異常摩耗の早期発見パラメータのつで、摩耗粒子を定量化するために用います。前回に比較してIs値はのマイナス乗から変化はなく、潤滑状態は正常と判断できます。前回に比較して計数汚染度はNAS級からNAS級にランク低下し、良好でした。分析結果は良好と判断します。計数汚染度計数汚染度はNAS級と当社推奨の管理限界値のNAS級以内にあり、良好と判断します。重量汚染度は.mg/mlと当社推奨の管理限界値のmg/ml以内にあり、良好と判断します。機器の潤滑状態機器の潤滑状態は正常と判断します。SOAPSOAPの結果、摩耗により発生する鉄が検出されていないことから、良好と判断します。D－SOAPD－SOAPの結果、摩耗により発生する鉄が検出されていないことから、良好と判断します。フェログラフィー異常摩耗の早期発見パラメータであるフェログラフィーのIs値がのマイナス乗と良好の範囲にあることから、潤滑状態は正常と判断します。
報告№109-09136 報告№112-00644 | 分析№109-001160 分析№112-002881 | 112-002881 | 分析の結果、潤滑油は継続使用可能な状態にあると判断します。但し、IRの結果、新油のIRスペクトルと一致しない箇所が確認されたことから、以下の対策を推奨します。異種油の混入および油名の確認分析データから新油と一致しないデータが確認されたことから、異種油の混入または油名が違っている可能性があります。油は設備の条件にあった適正な性能のものを使用することが重要であるため、異種油の混入の有無、油名を再確認することを推奨します。粘度、酸価の各データは良好でした。但し、IRの結果、新油のIRスペクトルと一致しない箇所が確認されたことから、異種油の混入または油名の誤りなどが考えられます。尚、RBOTは、新油値に比較して大きな値であり減少傾向は確認されませんでした。このことから、酸化防止剤の消耗は確認されず、この油は継続使用可能な状態にあると判断できました。水分は良好でした。
報告№106-0467 報告№106-6132 | 分析№106-02677 分析№106-02824 | 106-02824 | 初期試験を実施した結果、潤滑状態は安定し、潤滑油も継続使用可能と判断します。これらのことは、前回に比較して、計数汚染度はランク増加したものの良好の範囲にあり、SOAP／D-SOAPの鉄及び錫濃度に変化がないこと異常摩耗の早期発見パラメータであるフェログラフィーのIs値が.と良好の範囲にあること以上のことから判断しました。
|  | 10501449 | 分析NO － 年月日 トライボシステム診断レポート会社名 ○○殿 分析項目 機種 新油 粘度指数 流動点 機番・使用箇所 ラインサブドラム缶 粘度 引火点 油名 キャッスルクリーンSE/CCフルート 水分 全塩基価 油種 エンジンオイル 全酸価 銅板腐食 採油日 年月日 NAS等級 粘度 他情報 重量汚染度 摩耗状態の判定良好注意要処置汚染状態の判定良好注意要処置良好注意要処置総合考察＜＞粘度指数はであった。粘度はmm/s、粘度はmm/sであった。水分はppmであった。全酸価はmgKOH/gであった。汚染度NAS級＜、重量汚染度.mg/mlであった。流動点は-.であった。引火点はであった。全アルカリ価はmgKOH/gであった。銅板腐食はaであった。
報告№102-8013 精点Ｂを実施した結果、フェログラフィーを除く項目は良好でした。フェログラフィーの結果、サイズは小さいものの、４号スラスト下部メタルの分析結果で見られた摩耗粒子と同じ形態の摩耗粒子が見られており、２号のオイルボックスのメタルの剥離が発生している可能性が考えられます。４号同様にスラスト押上機の油圧配管用ストレーナの付着物を分析し、メタルの剥離により発生した大型の粒子の有無を確認されることを推奨します。 | 分析№102-00173 | 102-00173 | 本試験は、号のスラスト・下部メタルで見られたオイルボックス部のメタルの剥離が、同型機である号にも発生しているかを確認すると共に、スラストメタルの潤滑状態も確認することを目的としました。更に、摩耗の過酷度を示すIs値がの乗とC領域にあり、摩耗粒子の形態観察の結果、金属接触が厳しく、且つ、摩擦熱が高い場合に発生する黒錆、金属表面の微小突起や異物の影響で発生する切削粒子、局部的に高圧、高温になった場合に発生するフリクションポリマがやや多くみられており、Is値が高い要因は、局部的に油膜が薄くなったり、金属接触が発生しているためと考えられました。前回から今回までのヶ月間に、軸受の手入れや更油を実施していなければ、摩耗速度は緩やかであり、継続使用可能な状況にあると判断できますが、局部的に油膜が薄くなったり、金属接触が発生していますので、ヶ月後に精点Bを実施し、摩耗の進行状況をチェックされることを併せて推奨します。
報告№106-6023 報告№106-0100 | 分析№106-00388 分析№106-00606 | 106-00606 | お客様からご提供いただいた経緯に関する情報は以下の通りです。異音の発生があったため、振動診断を実施したところ、軸受嵌め合いに起因する周波数が確認されたため、分解点検を実施し、軸受内部のグリースを採取したが、グリースは汚れていた。グリースの汚れの原因を確認する分析の結果、保持器と転動体および軌道面で摩耗が発生していることが確認されました。摩耗粒子をSEM・XMAにより分析した結果、特に保持器の摩耗が進行していることが確認され、ベアリング寿命の指標となるフレーキングは確認されませんでした。一方、グリースの物理的性状は、全酸価を除く項目は良好でした。全酸価は、新グリースの分析データがないため評価ができませんでしたが、IRの結果で劣化の兆候を示すカルボン酸の吸収が確認されなかったことから、継続使用可能な状態にあると判断します。以上のことから、グリースが汚れていた原因は、ベアリング保持器と転動体および軌道面の摩耗によるものと考えられました。尚、今後グリース中の汚染粒子の影響で摩耗が進行することが懸念されるため、グリースは交換することを推奨します。これらのことは、摩耗粒子形態観察の結果、保持器と転動体および軌道面で摩耗が発生していることSOAP／D－SOAPの結果、鉄が多く検出されたことIRの結果で劣化の兆候を示すカルボン酸の吸収が確認されなかったこと以上のことから判断しました。
報告№109-09136 報告№113-00048 | 分析№109-001160 分析№113-000154 | 113-000154 | 潤滑油および軸受は継続使用可能な状態にあると判断します。今後は、本データを初期値として管理することを推奨します。、汚染状態、は良好でした。
報告№109-09136 報告№114-00078 | 分析№109-001160 分析№114-000234 | 114-000234_date140527 | グリースを分析した結果、SOAP/D-SOAPの結果で鉄が高濃度で検出され、また約μmサイズの疲労摩耗粒子も観察されています。これらのことから、軸受軌道面の一部では、油膜が形成しにくいフレーキングが発生した状態になっていると推定されます。今後、継続して使用した場合、現在のフレーキングが起点となって摩耗領域が更に拡大することが予想されるため、軸受の交換を推奨します。分析結果軸受の摩耗状態フェログラフィーで観察された代表的な粒子は、以下の通りです。疲労摩耗粒子・繰返し応力による金属疲労で発生。大型化するとフレーキングの発生が懸念されます。油中金属濃度は、鉄がSOAPでppm、D-SOAPで.ppmと非常に高い値です。グリースのちょう度、滴点、酸価、IRの各データは良好です。
報告№107-4524 報告№107-4524 | 分析№107-01018 分析№107-01018 | 107-01018 | トライボ診断を実施し、、汚染状態、潤滑状態を確認し、また潤滑油の黒化原因を確認する。潤滑油の黒化原因一般に、潤滑油が黒化する原因は以下のつが考えられます。摩耗粒子の増加油の劣化汚染粒子の混入これらの推定される原因を分析結果から確認しました。その結果、摩耗により発生した銅合金が多く検出されたことから、潤滑油が黒化した原因はオイルリングの摩耗粒子の増加によるものと考えられました。現在の摩耗は、主にオイルリングの摩耗であり、水車軸受には影響が及んでいないため、水車軸受は継続使用可能な状態にあると判断できますが、今後発生した摩耗粒子が軸受摺動面に噛み込み摩耗が進行する場合があります。これらのことは、計数汚染度がNAS級以上、重量汚染度がmg/mlと共に当社推奨の管理限界値を超えていたこと摩耗粒子形態観察の結果、銅合金が多く観察されたことSOAP／D－SOAPでオイルリングの主成分である銅、亜鉛が多く検出されたこと以上のことから判断しました。尚、潤滑を示す粘度、水分、全酸価、IR、RBOTの各データは良好の範囲にありました。今後の対策今後の対策として、以下のつの対策を推奨します。濾過による汚染度の改善計数汚染度がNAS級以上、重量汚染度がmg/mlと共に当社推奨の管理限界値を超えていたことから、濾過を実施し、汚染度を改善すること推奨します。巡視の際にオイルリングの回転状況の確認オイルリングの摩耗は、オイルリングの振れ回りが原因と思われます。今後、潤滑油を適正にかきあげることができなくなるなどの原因で油膜切れを発生させ、軸受メタルの摩耗が更に進行することが懸念されるため、巡視の際にオイルリングの回転状況を確認することを推奨します。濾過実施からヶ月後にトライボ診断実施濾過を実施しても、摩耗が進行し続けることが懸念されるため、濾過実施からヶ月経過した時点でトライボ診断により潤滑状態を確認することを推奨します。
報告№108-0199 報告№108-0199 | 分析№108-01421 分析№108-01421 | 108-01421 | 、軸受の潤滑状態を確認する。今回の採油は、対象設備の停止中にドレンプラグから実施しているため、油循環中に採油した場合に比較し、油中粒子の沈降の影響を受け、分析データが高濃度に出る可能性があります。今回の分析は以上のことを踏まえて結果を検討しました。を示す粘度、水分、全酸価、RBOTの各データは良好の範囲にあることから、この油は継続使用可能と判断します。軸受の潤滑状態異常摩耗の早期発見パラメータであるフェログラフィーのIs値が高いの乗となっていました。油中の粒子観察結果から、鉄錆、砂等がやや多く観察され、また、異物の噛み込みなどで発生する切削粒子が観察されましたが、鉄錆や砂等は、採油がドレンプラグから行われた影響によるものと思われました。但し、切削粒子は、摩耗の形態が切削摩耗であり、異物が混入していない状態に比較して、摩耗進行速度が速く注意が必要です。転がり軸受にこの摩耗形態が観察された場合、軸受寿命が分の程度に低下することが知られています。切削摩耗が進行した場合、転がり軸受の寿命の指標となるフレーキングに進展することが懸念されるため、運転を再開しているようであれば今回の分析項目に計数汚染度、SOAP／D－SOAPの分析項目を追加して、再分析を実施し、汚染度および摩耗の進行状況を確認されることを推奨します。採油について上述しましたように今回の採油は対象設備の停止中の採油であるため、油中の摩耗粒子などが平均的に分散した状態とはいえない状態で採油されている可能性があります。採油は、粒子の沈降の影響を少なくすることが重要であり、そのため油中粒子が均一な分散状態で実施されることを併せて推奨します。
報告№107-0439 | 分析№107-02467 | 107-02467 | 本トライボ診断は、軸受の潤滑状態、汚染状況、油の劣化状態を確認する。【軸受の潤滑状態】トライボ診断の結果、ベアリング軌道面の微小領域に摩耗が発生しているものの、転がり軸受の寿命の指標となるフレーキングの発生が確認されていないことから、現在のところ、ベアリングは継続使用可能な状態にあると判断します。【油の汚染状況】計数汚染度がナトリウム級と当社推奨の管理限界値内にあり、重量汚染度がmg/mlでした。【油の劣化状態】油の劣化状況を確認するために実施した粘度、水分、全酸価、IRの各データが良好であることから、この油は継続使用可能と判断します。
報告№109-09136 報告№112-00176 | 分析№109-001160 分析№112-000728 | 112-000728 | 対象設備は継続使用可能な状態にあると判断します。但し、油中の汚染度が若干高く、汚染物の噛み込みによる障害発生の可能性が考えられることから、以下の対策を推奨します。濾過油中の汚染度が高く、汚染物がバルブのスプール等に噛み込み動作障害が発生することが懸念されるため、濾過を推奨します。フェログラフィーIs値は異常摩耗の早期発見パラメータのつで、摩耗粒子を定量化するために用います。今回のIs値はのマイナス乗であり、潤滑状態は正常と判断できます。Iカップリング発光分光分析【SOAP-T】検出された金属元素は、SOAP-Tの結果表に示すように、リン、亜鉛、カルシウム、ナトリウムでした。検出された金属元素から発生箇所を推定すると亜鉛・シリンダ・ポンプ内部等リン・オイル添加剤カルシウム、ナトリウム・外部混入異物であると思われます。このうち、機械部品が摩耗したと思われる元素はのグループです。計数汚染度はNAS級と当社推奨の管理限界値に到達していました。フェログラフィーの結果から、汚染度が高い要因は、摩耗と外部混入異物の影響と思われます。
報告№109-09136 報告№114-00086 | 分析№109-001160 分析№114-000261 | 114-000261 | 濾過前の試料油を分析した結果、粘度は.mm/sと新油のmm/sに比較して、粘度変化率は+％で、前回同様にやや不良領域にありました。粘度は、これまで使用していたISOVGにISOVGであるFBKタービンを補充して使用しているため新油データに比較して高い値を示していますが、前回に比較して変化が少ないことから、本試料油は継続使用可能と判断します。尚、RBOTが前回に比較してmin増加しています。RBOTが増加した理由は、更油、補給を実施した仮設タンクで他の軸受油と混合して濾過を実施した濾過機配管内や仮設タンクなどに油が残留していた以上のことが考えられます。お客様の情報からは～のいずれにも該当せず、原因を特定するのは困難です。但し、今回の分析結果で、酸価および粘度の各データに大きな変化はなく、異種油の混入などは確認されていないため、本試料油は継続使用可能な状態にあります。今後は今回のRBOT値によりデータ管理を行います。
報告№107-6000 報告№107-0024 | 分析№107-00010 分析№107-00038 | 107-00038 | 分析の結果、ギヤは継続使用可能な状態にあると判断します。又、を示す粘度、水分、全酸価、IRの各データは良好の範囲にあることから、この油は継続使用可能と判断します。但し、摩耗粒子形態観察で外部から混入したと思われる鉄錆、砂が観察されました。今回の採油は、ドレンバルブから廃油を実施しないで採油していることから、ドレンバルブ配管中に残留していたものを採油したと思われます。正確な潤滑状態を確認するためには、再度採油・分析を実施するとともに、今後の採油は、外部からの影響を避けるため運転中及び停止直後に油層中層部から実施することを推奨します。また、油槽中層部から採油が実施出来ない場合は、採油前の廃油を必ず行うことを併せて推奨します。これらのことは、異常摩耗の早期発見パラメータであるフェログラフィーのIs値がの乗と良好の範囲にあり、摩耗粒子形態観察の結果、μm以下のマイルドな摩耗粒子が多く観察されたこと以上のことから判断しました。トライボ診断では、ギヤのバックラッシの増加量を分析結果から計算し、ギヤの摩耗状況を確認できますので、構造が確認できる図面、ギヤの形式、歯形、モジュール、歯数、回転数、増速比、歯幅をお知らせ下さい。計算結果をご報告いたします。
報告№109-09136 報告№112-00618 | 分析№109-001160 分析№112-002669 | 112-002669 | 潤滑油および減速機は継続使用可能な状態にあると判断します。但し、油中の汚染度が高く、摩耗の進行が懸念されるため、以下の対策が必要です。定期的な分析今後懸念される摩耗の進行を監視するため、定期的に分析を実施することを推奨します。濾過油中の汚染度が高いことから、摩耗粒子や異物等が摺動面に噛み込むことによる摩耗の進行が懸念されるため、濾過を推奨します。バックラッシによる評価トライボ診断では、バックラッシの増加量を分析結果から計算できますので、構造が確認できる図面、ギヤの形式、歯形、モジュール、歯数、歯幅、油入替後の稼働時間ならびに分解点検後の稼働時間をお知らせ下さい。計算結果をご報告いたします。はフェログラフィーおよびSOAP/D-SOAPの結果から総合的に判断した結果、傾向管理が必要な状態にあると考えられます。フェログラフィー【定量分析：Is値】Is値は異常摩耗の早期発見パラメータのつで、摩耗粒子を定量化するために用います。今回のIs値はの乗と低い値でした。フェログラフィー【定性分析：摩耗粒子および摩耗形態観察】分析結果から比較的多く観察された粒子は、以下の通りでした。正常な摩耗粒子・潤滑状態が正常なマイルド摩耗により発生。フリクションポリマ・局部的に高圧・高温となる場合に発生。フリクションポリマは、潤滑油がギヤ歯面や軌道面に押し込められ高圧状態になると同時に、圧縮熱により高温状態になった結果、基油自身が重合反応を起こし生成することが知られています。そのため、高圧高温状態の解消がなされなければ、潤滑油の劣化が進行し、粘度上昇に因る潤滑異常に進展する場合があります。Iカップリング発光分光分析【SOAP/D-SOAP】検出された金属元素から発生箇所を推定すると、以下の通りでした。鉄、鉛、銅、ニッケル、錫・ギヤ、軸受等リン、亜鉛、カルシウム、アルミニウム、ナトリウム・外部混入異物計数汚染度はNAS級と、管理限界値に到達していました。フィルタ表面の異物観察で金属片、鉄錆、砂等が観察されたことから、汚染度が高い要因は、摩耗と外部混入異物の影響と思われます。粘度、水分、酸価、IRの各データは良好でした。
報告№109-09136 報告№112-00091 | 分析№109-001160 分析№112-000273 | 112-000273 | グリースはちょう度が当社推奨の管理下限値を超えていました。以下の対策を推奨します。グリースの交換ちょう度が低下し、グリースが硬化していることが確認されたことから、油分の流動性がなくなり、軸受等で良好な油膜が保持されにくくなる可能性があることから、グリースを交換することを推奨します。グリースの物理的性状滴点、全酸価、IRの各データは良好でした。ちょう度ちょう度は、と当社推奨の管理下限値のを超えていることから、グリースが硬化していることが分かりました。硬化したグリースを使用した場合、油分の流動性がなくなり、軸受等で良好な油膜が保持されにくくなる可能性があります。
報告№108-0477 報告№108-0477 | 分析№108-03445 分析№108-03445 | 108-03445 | 分析の結果、観察された摩耗粒子は、異物の噛み込みなどで発生する切削粒子でしたが、異常摩耗の早期発見パラメータであるIs値が混合潤滑の初期段階を示すの乗であったことから潤滑状態は健全であることが判り、本軸受は継続使用は可能と判断します。但し、観察された摩耗形態が切削摩耗であり、今後の摩耗進行には注意が必要です。本軸受を継続使用する場合、切削摩耗により発生した傷が起点となってフレーキングに進展することも考えられるため、運転再開後に再度分析を実施し、摩耗の進行状況を確認されることを推奨します。一方、潤滑油の基本特性である粘度、および特性低下を知るパラメータである全酸価、有機物・有機化合物、酸化安定度の各データが良好の範囲にあることから、この油は継続使用可能と判断します。特性低下全ての項目が良好な範囲にあったことから特性低下は認められず良好と判断します。粘度は良好と判断します。粘度はmm/sと新油値mm/sに比較して、粘度変化率は-％で、当社推奨の管理限界値である±％以内にあり、良好と判断します。全酸価は良好と判断します。全酸価は.mgKOH/gと新油値.mgKOH/g以内に比較して高い値であるものの、有機物・有機化合物の結果で油劣化の兆候を示すカルボン酸の吸収が確認されていないことから、良好と判断します。有機物・有機化合物の結果、良好と判断します。有機物・有機化合物の結果、油劣化の兆候を示すカルボン酸の吸収が確認されていないことから、良好と判断します。酸化安定度の結果、良好と判断します。酸化安定度はminと当社推奨の管理限界値のmin以上であり、良好と判断します。色相は良好と判断します。色相はLと新油値のL.に比較して大きな変化はなく、良好と判断します。汚染は良好と判断します。水分は良好と判断します。水分はppmと当社推奨の管理限界値の以下であり、良好と判断します。汚染粒子数は良好と判断します。汚染粒子数はNAS級と当社推奨の管理限界値のNAS級以内にあり、良好と判断します。汚染物重量は良好と判断します。汚染物重量は.mg/mlと当社推奨の管理限界値のmg/ml以内にあり、良好と判断します。摩耗摩耗粒子の結果、異物の噛み込みなどで発生する切削粒子、疲労摩耗粒子がやや多く観察されています。摩耗粒子の結果、異物の噛み込みなどで発生する切削粒子と疲労摩耗粒子がやや多く観察されています。異常摩耗の早期発見パラメータであるフェログラフィーのIs値がの乗とやや高く、摩耗粒子の形態観察の結果、異物の噛み込みなどで発生するが切削粒子、疲労摩耗粒子がやや多く観察されています。金属濃度SOAPの結果、鉄が検出されています。金属濃度SOAPの結果、鉄、外部から混入したと思われるバリウムが検出されています。金属濃度酸溶解法の結果、鉄が検出されています。金属濃度酸溶解法の結果、鉄、外部から混入したと思われるナトリウムが検出されています。
報告№104-8031 報告№104-8031 | 分析№104-01317 分析№104-01317 | 104-01317 | 本試験は、油の黒化原因の調査および軸受メタル摩耗の要因を検討することを目的としました。油の黒化原因の推定油の黒化原因は、鉄を使用した箇所の摩耗により発生した摩耗粒子の発生、発生箇所は、例えば、軸受の支持部や主軸の鉄系材料を使用した箇所の摩耗軸受メタルの摩耗により発生した摩耗粒子の発生銅を使用した箇所の摩耗により発生した摩耗粒子の発生、発生箇所は、例えば冷却水配管の固定部の振動に伴う摩耗軸受摺動面のギャップが狭いメタルがあり、その狭いギャップに入り込んだ潤滑油が局部的に高面圧を受けて重合し、高分子化している外部から混入した砂等が考えられました。これらのことは、光学顕微鏡写真の結果から、砂等の異物が確認されたことフェログラフィーの結果、微小なすべり摩耗により発生した鉄系粒子、銅系粒子、摩擦熱が高い場合に発生するフリクションポリマが確認されたこと以上のことから判断しました。軸受メタルの摩耗の要因油中の摩耗粒子を分析した結果、μmサイズのホワイトメタル摩耗粒子が確認され、油膜切れにより発生した凝着摩耗と摩擦熱による溶融摩耗が混在していることが判りました。また、今回観察されたホワイトメタル摩耗粒子は、サイズが数μmの小型の摩耗粒子がほとんど確認されていないことから、油膜切れは、定常的に発生していたものではなく、比較的短時間の間に発生したと考えられます。分析結果から推定される油膜切れの原因は、何らかの原因で主軸の軸振れ量が増加し、本来あるべき軸受ギャップが狭小化して混合潤滑状態が生じさらには、軸受のピボット部の機構に異物が噛み込むなどの原因で、軸受が圧力変化に応じた追随性が発揮できず、軸受の微少揺動が阻害され、油膜が形成しにくくなり、加えて、軸受摺動面に外混入異物や摩耗粒子が噛み込み、メタル表面が荒れた。等が考えられました。今後の対策主軸の軸振れ量の確認と、セグメントメタルの各ギャップの確認油槽内の清掃および濾過を推奨します。尚、油槽内の清掃時には、微小な繊維屑が発生するウェス等使用は避けることをお奨めします。を示す粘度、水分、全酸価、IRの各データは管理限界値内にあり、この油は継続使用可能と判断します。
報告№109-09505 報告№109-09505 | 分析№109-003145 分析№109-003145 | 109-003145 | ・汚染度前回に比較して計数汚染度はNAS級からNAS級にランク減少しました。・摩耗状態異常摩耗の早期発見パラメータであるフェログラフィーのIs値が前回に比較しての乗から乗に桁減少していました。観察された摩耗粒子は、前回同様にμm以下の鉄系摩耗粒子が比較的多く観察されました。ギヤ歯面の摩耗状態は、観察された粒子がマイルドな潤滑状態で発生するμm以下の微小な粒子が支配的であったことから、ギヤ歯面は健全な潤滑状態にあると思われます。また、転がり軸受の寿命の指標としているフレーキングの摩耗粒子が観察されなかったことから、フレーキングは発生していないと判断します。ギヤおよび転がり軸受は継続使用可能な状態にあると判断します。計数汚染度は良好と判断します。計数汚染度計数汚染度はNAS級と当社推奨の管理限界値のNAS級以内にあり、良好と判断します。重量汚染度は.mg/mlでした。機器の潤滑状態フェログラフィーの結果、μm以下の鉄系粒子が比較的多く観察されました。SOAPSOAPの結果、油の添加剤成分であるリンが検出されました。摩耗により発生する鉄が検出されていないことから、良好と判断します。D－SOAPD－SOAPの結果、摩耗により発生する鉄が検出されていないことから、良好と判断します。フェログラフィー異常摩耗の早期発見パラメータであるフェログラフィーのIs値がの乗と良好の範囲にあり、摩耗粒子の形態観察の結果、μm以下の鉄系粒子が比較的多く観察されました。
報告№109-09501 報告№109-09501 | 分析№109-003085 分析№109-003085 | 109-003085 | 、汚染、潤滑状態は良好と判断します。潤滑油および軸受は継続使用可能な状態にあると判断します。≪状態監視とパラメータ≫分析の目的および各分析のパラメータは以下の通りです。特性低下目的：油の分析結果から、や劣化傾向ならびに添加剤の消耗程度、残存寿命などを確認する。粘度JISK全酸価JISK赤外線吸収スペクトルJISK酸化安定度試験JISK汚染目的：油の分析結果から、砂塵あるいは水・異種油などによるや、異物混入の有無を確認する。水分JISK計数汚染度JISB重量汚染度JISB光学顕微鏡観察摩耗目的：油中の摩耗粒子を分析する事により、回転・摺動部の潤滑状態、摩耗劣化の程度、余寿命などを解析する。摩耗診断電子顕微鏡観察JISKX線マイクロアナリシス油中金属濃度）JISK≪分析結果≫特性低下粘度：良好粘度値mm/sの新油値mm/sに対する変化率は+％であり、当社推奨の管理限界値±％以内に留まっています。全酸価：良好全酸価.mgKOH/gは新油値の.mgKOH/g以内にあることから問題は無いと判断します。赤外線吸収スペクトル：良好酸化安定度試験：良好酸化安定度試験の結果、数値minは当社推奨の管理限界値min以上に留まっており、現時点での使用は可能と判断します。汚染水分：良好水分値は当社推奨の管理限界値以内に留まっています。計数汚染度：良好計数汚染度はNAS級と当社推奨の管理限界値NAS級以内にあります。重量汚染度：良好重量汚染度は.mg/mlと当社推奨の管理限界値mg/ml以内にあります。光学顕微鏡観察：良好光学顕微鏡写真は捕捉された汚染物の量は少なく、スラッジは確認されませんでした。摩耗摩耗診断：良好摩耗診断の結果、異常摩耗の早期発見パラメータであるIs値がのマイナス乗と良好の範囲にあることから、潤滑状態は正常と判断します。電子顕微鏡観察・X線マイクロアナリシス：今回は実施していません。油中金属濃度：良好油中金属濃度の結果、外部から混入したと思われるカルシウム、ナトリウムが検出されたものの微量であることから、良好と判断します。
報告№109-09453 報告№109-09453 | 分析№109-002830 分析№109-002830 | 109-002830_20100122 | 結論汚染度は、ドレンから採油したにもかかわらず良好な範囲になっていましたが、これはドレンから停止中に採油したことによると考えられます。ポンプの運転中に油面レベルが見えないくらいに油面計が変色するには、上述したつのいずれかが原因であると推定されますが、本試料油は劣化も確認されず、また外部混入の異物も見られなかったことから、潤滑油の変色は摩耗であると考えられます。摩耗の発生箇所は、摩耗粒子の材質が低炭素鋼であることから、この材質を使用している箇所であると推定できます。C側に比較して、汚染度が良好な範囲にあり一見して潤滑状態は良好な範囲にあると見られがちですが、観察された摩耗粒子が数十マイクロメートルと大型であることから、実際の摩耗粒子の発生状況は厳しいと思われます。対策充填油の清浄度管理充填時の潤滑油汚染度はNAS級程度の清浄度にする必要があります。オイルバスの清掃変色の原因である鉄系摩耗粒子は、更油を実施しただけでは油槽底部に残留する場合が多く、残留していた場合、更油後も比較的短期間で潤滑油に混入し、結果として変色が確認されます。本設備は、油量が.Lと少量ですので、更油を実施する際には、油槽内を油性洗浄液などで粒子が残留しないように清浄に清掃し、充填する新油はNAS級以上の清浄度にして使用することを推奨します。汚染度、潤滑状態、）汚染度・パラメータ：計数汚染度重量汚染度光学顕微鏡汚染度は当社推奨の管理限界値内にありますが、汚染物の中には～μmサイズの摩耗粒子が多く確認されました。計数汚染度計数汚染度は、NAS級と当社推奨の管理限界値のNAS級以内にあり、良好と判断します。本試料油は、採油量が少なかったため参考値としてお考え下さい。EMBEDExcel.Sheet.重量汚染度が.mg/mlと当社推奨の管理限界値mg/ml以内にあり、良好と判断します。本試料油は、採油量が少なかったため参考値としてお考え下さい。EMBEDExcel.Sheet.光学顕微鏡観察フィルタグラムで異物や金属粒子はほとんど観察されませんでした。）潤滑状態・パラメータ：摩耗診断油中金属濃度）摩耗粒子診断で異常摩耗の早期発見パラメータであるIs値がの乗と良好の範囲にあり、潤滑状態は正常な状態にあることが分かりました。摩耗粒子の観察結果で凝着摩耗が確認され、観察された摩耗粒子は～μmサイズの摩耗粒子が観察されました。摩耗診断異常摩耗の早期発見パラメータであるフェログラフィーのIs値がの乗と良好の範囲にあるものの、摩耗粒子の形態観察では金属接触が厳しい場合に発生する～μmサイズのシビア粒子が観察されました。油中金属濃度をご参照ください。）油中金属濃度で銅が検出されました。）・パラメータ：IRを示すIRが良好の範囲にあることから、この油は継続使用可能と判断します。IRIRによる分析の結果、IRチャートに示すように新油に比較して成分の変化はなく、良好と判断します。
報告№107-0366 報告№107-0394 | 分析№107-01900 分析№107-02068 | 107-02068 | 濾過前の試料油を分析した結果、前回観察されなかった摩耗粒子形態観察で摩擦熱が高い場合に発生する球状粒子が多く観察されました。球状粒子は、異常の兆候を示す形態のパラメータで、この摩耗粒子が発生する場合、潤滑状態に注意が必要です。球状粒子の発生原因は、一般に、溶接工事、溶接作業などによる溶接スパッタの混入、電食による発生、厳しい金属接触による摩耗、が考えられます。球状粒子の発生原因が、の溶接スパッタの混入であれば、今後増加しないと思われますが、が考えられる場合は、原因を取り除かなければ球状粒子は増加すると考えられます。これらの障害発生に対する弊害を勘案の上、予防処置としてヶ月以内に再度分析を実施し、この球状粒子の増加の有無を確認されることを推奨します。
報告№108-5071 報告№110-00682 | 分析№108-02721 分析№110-003166 | 110-003166 | 障害予防を目的に以下の対策を推奨します。更油粘度が低下していたことから、今後適正な粘度範囲で使用していない場合、ギヤ歯面やベアリング軌道面で油膜切れが発生し、摩耗が進行することが懸念されるため、更油を推奨します。追加分析消泡性能が低下した場合、ギヤ歯面での油膜形成に影響が出て摩耗の発生が進展することがあります。今後は消泡性能低下の影響により摩耗が進展する可能性がありますので、フェログラフィーおよびSOAPを追加することを推奨します。分析結果粘度が当社推奨の管理限界値を超えていました。泡立ち試験の結果、消泡性能が低下していることが確認されました。粘度粘度はmm/sと新油値mm/sに比較して、粘度変化率は-.％で、当社推奨の管理限界値である±％を超えていました。泡立ち試験泡立ち試験は-と新油に比較して高い値でした。水分はと当社推奨の管理限界値の以下であり、良好と判断します。全酸価全酸価はmgKOH/gと新油値mgKOH/g以下にあり、良好と判断します。
報告№107-0366 報告№113-00412 | 分析№107-01900 分析№113-001639 | 113-001639 | 濾過前の試料油を分析した結果、SOAPで亜鉛がppm検出されました。亜鉛を使用した箇所の溶出・摩耗SOAPの結果、亜鉛がppm検出されました。亜鉛を使用した箇所の溶出・摩耗が発生していると思われます。亜鉛メッキ等であった場合、耐食性が低下して腐食に進展することが懸念されます。これらの障害発生に対する弊害を勘案の上、定期的にトライボ診断を実施し、摩耗の進行状況および汚染度を確認することを推奨します。
報告№109-09094 報告№109-09094 | 分析№109-000889 分析№109-000889 | 109-000889 | 分析の結果、全てのデータが良好であることから、この油は継続使用可能とします。特性低下全ての項目が良好の範囲にあったことから、特性低下は認められず良好と判断します。粘度は良好と判断します。粘度はmm/sと新油値mm/sに比較して、粘度変化率は+％で、当社推奨の管理限界値である±％以内にあり、良好と判断します。全酸価は良好と判断します。全酸価は.mgKOH/gと新油値.mgKOH/gに比較して高い値であるものの、有機物・有機化合物の結果、油劣化の兆候を示すカルボン酸の吸収が確認されていないことから、良好と判断します。有機物・有機化合物の結果、良好と判断します。有機物・有機化合物の結果、油劣化の兆候を示すカルボン酸の吸収が確認されていないことから、良好と判断します。酸化安定度の結果、良好と判断します。酸化安定度はminと当社推奨の管理限界値のmin以上であり、良好と判断します。汚染は良好と判断します。水分は良好と判断します。水分はppmと当社推奨の管理限界値の以下であり、良好と判断します。
報告№106-4509 報告№106-4509 | 分析№106-00254 分析№106-00257 | 106-00257 | 提供情報にストレーナサイズが不明となっていたため、ストレーナの影響を織り込んだ診断を行う事は出来ないが、使用されているストレーナサイズが一般的に使用される数μmレベルの精密なストレーナであった場合、添加剤が劣化してスラッジ化したものが認められるため、ストレーナ目詰まりの原因となる可能性が考えられた。尚、摩耗粒子の観察結果から、増速機の潤滑状態は良好であると判断できた。分析の結果、重量汚染度が.mg/mlと＃－の分の程度であるが、それでも高い値と考えられた。重量汚染度の上昇原因となっている汚染物は、添加剤成分のモリブデン、マグネシウム、亜鉛、リンがスラッジとして析出し、これに摩耗で発生した鉄、銅などが混合して粘性のある劣化物になっていると推定された。これらのことは、異常摩耗の早期発見パラメータである潤滑状態指数はの乗とやや高いものの、摩耗の形態はマイルド摩耗と呼ぶ比較的小さな粒子が大勢を占めること計数汚染度は良好の範囲にあるものの、重量汚染度が.mg/mlと高い値を示し、フィルタ表面が茶褐色になっていること油中金属濃度の結果、ギヤやベアリングなどの鉄系材料の摩耗、モリブデン、マグネシウム、亜鉛、リンなどの添加剤の析出が検出されたこと以上のことから判断した。
|  | 113-001493 | 主ポンプC側軸受は使用可能な状態であり、分解点検で軸受部品を交換する必要はないと判断します。定期的なトライボ診断実施今後の適切な分解点検時期を見出すためにも、定期的な分析による傾向監視により、軸受の潤滑と摩耗の進行状態を確認するよう推奨します。はフェログラフィーおよびSOAP-Tの結果から総合的に判断した結果、継続使用は可能ですが、今後の摩耗進行を確認するためにも傾向管理が有用と考えます。フェログラフィー【定性分析：摩耗粒子および摩耗形態観察】観察された代表的な摩耗粒子は、以下の通りでした。シビア粒子・潤滑状態がやや厳しい凝着摩耗により発生。金属潤滑部が局部的に油膜切れを起していると考えられます。黒錆・潤滑状態がやや厳しい凝着摩耗により発生。局部的に金属接触が厳しく、且つ、高い摩擦熱が発生していると考えられます。シビア粒子は凝着摩耗に分類されます。これらの摩耗粒子は、軸受軌道面で凝着、破断を繰り返し、この過程で生じる移着粒子が成長して摩耗粒子となります。そのため、軸受軌道面では局部的に油膜切れが発生していることを示しています。この状態が継続した場合、摩耗粒子のサイズは徐々に大型化していき、設備の損傷に至る場合がありますので、傾向監視が必要です。黒錆は、凝着摩耗に分類されます。この摩耗粒子は、油膜切れによる軸受軌道面での金属同士の接触時に起こる高い摩擦熱によって鉄が酸化され発生します。この状態が継続した場合、軸受軌道面で焼付が発生し、設備の損傷に至る場合があります。Iカップリング発光分光分析【SOAP-T】検出された金属元素から発生箇所を推定すると、以下の通りでした。鉄、鉛、銅、クロム、アンチモン、錫・軸受等リン、亜鉛、カルシウム、バリウム、アルミニウム、ケイ素、ナトリウム、マグネシウム、モリブデン・添加剤、増ちょう剤、外部混入異物
報告№107-4530 報告№107-7023 | 分析№107-01164 分析№107-01907 | 107-01907 | 今回の採油は、機器停止中に給油口から実施しているため、油循環中に採油した場合に比較し、油中粒子の沈降の影響を受け、分析データが低濃度に出る可能性があります。今回の分析は以上のことを踏まえて結果を検討しました。分析の結果、全てのデータは良好の範囲にありました。採油条件が適正であれば、本分析データから潤滑状態は正常であることが判断できます。しかし、今回は油中粒子の沈降を受けて分析データが低い値を示している場合も考えられます。本試料油の場合、μmサイズの粒子は主機停止から時間でcm程度沈降すると想定されます。油面高さがcm程度以下で、主機停止から時間以上経過後に油槽中層部から採油を実施していますので、μm以上の大型の摩耗粒子は沈降の影響で採取されていない可能性があると考えられ、異常な摩耗状態の発生を見落としてしまう可能性があります。可能であれば、再度採油を実施し、摩耗の進行状況を確認することを推奨します。採油は、粒子の沈降の影響を極力抑え、油中粒子が均一な分散状態に近い状態で実施できるように、主機運転中、または停止直後に採油を実施されることを推奨します。尚、を示す粘度、水分、全酸価、IRの各データは良好であり、本試料油は継続使用可能と判断します。
報告№108-0387 報告№108-6562 | 分析№108-02609 分析№108-03721 | 108-03721 | 精点Aを実施し、前回データと照合した結果、油中粒子の減少が確認されています。油中粒子の分析油中の粒子濃度は、油膜破断による発生や、油槽内などでの沈降が均衡したところで一定、いわゆる平衡状態になりますが、このバランスが崩れると増加する場合と減少する場合とに分かれます。増加した場合は、発生と減少の均衡が崩れ、摩耗の発生や外部混入が始まったことを示し、またこれとは反対に、減少した場合は発生量が減少しているか、或いは、減少量が大きくなっていることを示し、特に減少は、汚染状態や潤滑状態が良好であることを示唆しています。本軸受では、油中の粒子が減少する要因となるフィルタ類は設置されておらず、濾過による減少は考えられませんので、油中の摩耗粒子が減少したのは、摩耗粒子がほとんど発生せず、油槽内部での沈降があったためと考えられます。以上のことから、本軸受は摩耗の進行がなく、潤滑状態は安定した状態にあったものと判断します。これらのことは、前回に比較して、計数汚染度はランク減少し、SOAP／D-SOAPの鉄および錫濃度に変化がないこと異常摩耗の早期発見パラメータであるフェログラフィーのIs値がのマイナス乗と良好の範囲にあること以上のことから判断しています。潤滑油の基本特性潤滑油の基本特性は、良好の範囲にあることから継続使用可能と判断します。
報告№107-6029 報告№107-0417 | 分析№107-02237 分析№107-02296 | 107-02296 | 、汚染度、軸受の潤滑状態を確認する。今回の採油は、恒設ドレンラインから機器停止中に全量抜き取り時に合わせて実施している。抜き始め、抜き終わりなど採油のタイミングが不明のため、油中粒子が均一に分散している油循環中に比較し沈降の影響を受け、分析データが高濃度に出る可能性があると思われます。分析の結果、循環中の採油に比較してデータが高目に出る可能性があるにも関わらず、全てのデータが良好の範囲にありました。このことから、機器の潤滑状態は正常であり、この油は継続使用可能と判断します。機器の潤滑状態をより正確に知るには、粒子の沈降の影響を極力抑え、油中粒子が均一な分散状態に近い状態での採油が望ましく、そのため対象機器の運転中、または停止直後に採油を実施されることを推奨します。
報告№109-09136 報告№112-00055 | 分析№109-001160 分析№112-000142 | 112-000142 | 対象設備は継続使用可能な状態にあると判断します。但し、潤滑油は劣化が確認されたことから、以下の対策を推奨します。定期的な分析前回に比較して全酸価の値に大きな変化はなく、年度からの全酸価の上昇傾向から、劣化の進行は比較的遅いものと思われます。しかし、今後の使用状況によっては急激に劣化が進行する可能性も考えられますので、定期的に分析を実施し、油の劣化状況を確認することを推奨します。劣化の進行状況によっては更油をする必要があると思われます。濾過機の入口と出口から採油本設備には、濾過機が設置されており、常時運転しているため、常に正常な状態に保持され摩耗の変化が生じても検出されない可能性があります。潤滑状態をより正確に把握するには、濾過機の入口と出口から採油を実施し、その差異から濾過効率を求め、それを根拠に摩耗の進行状況を確認することを推奨します。前回に比較してSOAP／D－SOAPの結果で、鉄濃度に変化はありませんでした。Is値は異常摩耗の早期発見パラメータのつで、摩耗粒子を定量化するために用います。前回同様にIs値はの乗からマイナス乗に低下し、潤滑状態は正常と判断できます。前回に比較して計数汚染度はNAS級からNAS級にランク減少し、良好でした。前回同様に粘度、水分の各データは良好でした。全酸価・IR前回に比較して全酸価は.mgKOH/gから.mgKOH/gに上昇し、当社推奨の管理限界値を超えていました。IRの結果、油劣化の兆候を示すカルボン酸の吸収が確認されたことから、全酸価が高い要因は、油劣化の進行によるものと考えられます。今後、油中の酸成分の影響で金属表面が腐食して発生する腐食摩耗に進展することが懸念されます。分析結果全酸価は当社推奨の管理限界値を超えており、IRの結果で油劣化の兆候を示すカルボン酸の吸収が確認されました。粘度粘度は.mm/sと新油値mm/sに比較して、粘度変化率は+％で、当社推奨の管理限界値である±％以内にあり、良好と判断します。水分は.ppmと当社推奨の管理限界値の以下であり、良好と判断します。全酸価全酸価は.mgKOH/gと当社推奨の管理限界値の.mgKOH/gを超えていました。IRIRの結果、油劣化の兆候を示すカルボン酸の吸収が確認されました。は良好と判断します。計数汚染度計数汚染度はNAS級と当社推奨の管理限界値のNAS級以内であり、良好と判断します。重量汚染度は.mg/mlと当社推奨の管理限界値のmg/ml以内であり、良好と判断します。機器の潤滑状態機器の潤滑状態は正常と判断します。SOAPSOAPの結果、金属元素は検出されませんでした。D－SOAPD－SOAPの結果、摩耗により発生する鉄が、外部から混入したと思われるナトリウムが検出されました。フェログラフィー異常摩耗の早期発見パラメータであるフェログラフィーのIs値がのマイナス乗と良好の範囲にあり、潤滑状態は正常と判断します。
報告№109-09249 報告№109-09249 | 分析№109-001764 分析№109-001764 | 109-001764 | 分析の結果、全ての分析項目の値が当社推奨の管理基準を満たしており、新油分析値との比較結果も問題となる値はなかったことから、油は継続使用可能な状態であり、運転中における潤滑状態も正常であったものと判断します。特性低下特性低下に係るパラメータの分析結果は良好と判断します。粘度粘度はmm/sと新油値mm/sに対する粘度変化率は+.％で、当社推奨の管理限界値である±％以内にあり、良好と判断します。全酸価添加タービン油については、当社では管理限界値を設定しておらず、新油分析値との比較及び他の分析項目の結果より全酸価の状態判断を行います。その結果、全酸価は.mgKOH/gと新油値に比較して若干高くなっていますが、IRチャートに示すように劣化の兆候として現れるカルボン酸などの有機物・有機化合物の発生が確認されていないことから、異常のない値と判断します。酸化安定度酸化安定度はminであり、当社推奨の管理限界値のmin以上であることから良好と判断します。有機物・有機化合物有機物・有機化合物は、IRチャートによる新油分析値との比較の結果、cm-付近に劣化の兆候を示すカルボン酸の吸収が確認されていないことから、良好と判断します。色相はLであり、新油値のL.に比較して大きな変化はないことから、良好と判断します。汚染に係るパラメータの分析結果は良好と判断します。水分は.ppmであり、当社推奨の管理限界値の以下であることから良好と判断します。汚染粒子数はNAS級であり、当社推奨の管理限界値のNAS級以内であることから良好と判断します。汚染度物重量はmg/mlであり、当社推奨の管理限界値のmg/ml以内であることから良好と判断します。摩耗運転中における潤滑状態は正常であったものと判断します。異常摩耗の早期発見パラメータであるフェログラフィーのIs値がのマイナス乗と当社基準値と比較して良好の範囲にあったことから潤滑箇所の潤滑状態は正常と判断します。金属濃度SOAP法により金属濃度を測定した結果、金属元素は検出されなかったことから、潤滑箇所で発生する金属接触による摩耗や、外部からの異物などの混入は見られず良好と判断します。金属濃度酸溶解法により金属濃度を測定した結果、潤滑箇所で発生する金属接触によって検出される銅が、外部から混入したと思われる亜鉛が、カルシウムが、ナトリウムがと僅かに検出されましたが良好と判断します。
報告№103-6110 | 分析№103-02015 | 103-02015 | 精点Aを実施した結果、摩耗粒子形態観察で、外部から混入した異物が多く見られました。直ちに異常ではないものの、今後、これらの異物が軸受摺動面に噛み込み摩耗が進行する場合があるため、ヶ月後に精点Bを実施し、汚染状況及び摩耗の進行状況を確認されることを推奨します。これらのことは、異常摩耗の早期発見パラメータであるフェログラフィーのIs値が、.と良好の範囲にあるものの、摩耗粒子の形態観察の結果、外部から混入した異物が観察されたこと以上のことから判断しました。
報告№109-0010 報告№109-0010 | 分析№109-00036 分析№109-00037 | 109-00037 | 機器の潤滑状態分析の結果、前回同様に異常摩耗の早期発見パラメータがの乗と高いものの、SOAP／D－SOAPの鉄濃度が減少し、観察された摩耗粒子がμm以下の微小な鉄系摩耗粒子が支配的であることから、エンジン内で発生している摩耗形態は、潤滑状態が正常なマイルド摩耗が支配的であることが分かりました。マイルド摩耗は、機械が正常な摩耗をしている場合に発生する、いわゆる正常摩耗です。この状態は、金属がマイルドに擦られることにより金属表面に摩耗が極めて少ない特殊な表面層が形成され、摩擦表面が平滑な状態となります。この状態が安定である限り、摩耗状態は正常であり発生する摩耗粒子は少ないことが分かっています。今回観察された摩耗形態がマイルド摩耗が支配的であることから、現在のところ、シリンダおよびピストンリング、クランクメタル等は、継続使用は可能な状態にあると判断します。水分の増加水分がと当社推奨の管理限界値を僅かに超えていました。発錆予防のため水分除去を推奨します。新油との比較を示す粘度、全酸価、全塩基価の各データは新油データを基準として評価しています。今回は、新油データがなく評価できなかったため、現在充填用に使用している新油を分析し、そのデータを基準に管理されることを併せて推奨します。
報告№104-0378 報告№105-6019 | 分析№104-02669 分析№105-00561 | 105-00561 | オーバーホール後に初期試験を実施した結果、計数汚染度がNAS級と当社推奨の管理限界値に到達していました。今後、バルブ類の動作障害等の発生が懸念されるため、濾過を実施されることを推奨します。尚、今回確認された摩耗は、サーボシリンダ内部でなじみ摩耗が発生していると考えられます。今後、摩耗が安定するのか、あるいは、摩耗が進行するのかを確認することが重要ですので、ヶ月以内に精点Bを実施することを併せて推奨します。これらのことは、計数汚染度はNAS級と当社推奨の管理限界値に到達していたこと異常摩耗の早期発見パラメータであるフェログラフィーのIs値が、の乗とやや高く、摩耗粒子形態観察の結果、金属接触が厳しい場合に発生するシビア粒子が観察されたこと以上のことから判断しました。
報告№109-09136 報告№112-00110 | 分析№109-001160 分析№112-000385 | 112-000385 | グリースおよび軸受は継続使用可能な状態にあると判断します。但し、今後も摩耗の進行を傾向監視するため、以下の対策を推奨します。定期的な分析摩耗の進行を監視するため、定期的に分析を実施し、分析データによる摩耗の進行状況を確認することを推奨します。フェログラフィー摩耗粒子の形態で比較的多く観察された粒子は、潤滑状態が正常な場合に発生する摩耗粒子異物の噛み込みや金属表面の微小突起により発生する切削粒子金属潤滑部が局部的に油膜切れを起して発生するシビア粒子金属接触が厳しく、且つ、摩擦熱が高い場合に発生する球状粒子でした。これらの摩耗粒子が観察された場合、潤滑部で発生している摩耗形態は、正常なマイルド摩耗異物や金属表面の微小突起による切削摩耗潤滑状態がやや厳しい凝着摩耗であることが分かります。摩耗形態の中でも切削摩耗は摩耗進行速度が速く、転がり軸受でこの摩耗形態が発生した場合には寿命が分の程度に低下することも知られており、切削摩耗により生じた軌道面の損傷が起点となって転がり軸受の寿命となるフレーキングに進展することから傾向監視による経過監視が必要です。観察された摩耗粒子の中でも球状粒子は、異常摩耗の兆候を示す形態のパラメータで、この摩耗粒子が発生する場合、潤滑状態に注意が必要です。球状粒子の発生原因は、一般に、溶接工事、溶接作業などによる溶接スパッタの混入電食による発生厳しい金属接触による摩耗が考えられます。球状粒子の発生原因が、の溶接スパッタの混入であれば、今後増加しないと思われますが、が考えられる場合は、原因を取り除かなければ球状粒子は増加すると考えられます。Iカップリング発光分光分析【SOAP／D－SOAP】検出された金属元素は、SOAP／D－SOAPの結果表に示すように、鉄、鉛、ニッケル、リン、亜鉛、カルシウム、バリウム、アルミニウム、ナトリウムでした。これらの検出された金属元素から発生箇所を推定すると鉄、鉛、ニッケル・軸受等リン、亜鉛、カルシウム、アルミニウム、バリウム、ナトリウム・添加剤・増ちょう剤等であると思われます。このうち、機械部品が摩耗したと思われる元素はのグループです。グリースのちょう度、滴点、全酸価、IRの各データは良好でした。
報告№109-09136 報告№110-00156 | 分析№109-001160 分析№110-000645 | 110-000645 | 潤滑油は継続使用可能な状態にあると判断します。
報告№109-09136 報告№114-00033 | 分析№109-001160 分析№114-000087 | 114-000087 | 異常摩耗の早期発見のパラメータであるIs値は、前回のレベルから-レベルに低下し、正常です。また、フィルタ残渣に外部から混入したと思われる鉄錆、砂、樹脂等が確認されたものの、異常摩耗の兆候を示す摩耗粒子が顕著に観察されなかったことから、は良好と判断します。
報告№111-00058 報告№111-00058 | 分析№111-000365 分析№111-000365 | 111-000365 | 有機物・有機化合物試験で検出されたピークには新グリースと異なるピークが検出されました。IRの結果で新グリースと異なるピークが検出されたことから、グリース名が違うか、或いは、異種グリースが混入した可能性が考えられますので、確認する必要があります。≪状態監視とパラメータ≫分析の目的および各分析のパラメータは以下の通りです。特性低下目的：グリースの分析結果から、グリースの物理的性状や劣化傾向などを確認する。全酸価JISK赤外線吸収スペクトルJISKちょう度JISK滴点JISK摩耗目的：グリース中の摩耗粒子を分析する事により、回転・摺動部の潤滑状態、摩耗劣化の程度、余寿命などを解析する。摩耗診断電子顕微鏡観察JISKX線マイクロアナリシス油中金属濃度JISK≪分析結果≫特性低下全酸価：良好全酸価.mgKOH/gは新油値の.mgKOH/g以内にあることから問題は無いと判断します。赤外線吸収スペクトル：良好ちょう度：良好ちょう度値はと当社推奨の管理限界値であるから以内に留まっています。滴点：良好滴点はと新油値のに比較し高いものの、ちょう度が良好の範囲にあり、かつ、有機物・有機化合物試験の結果で油劣化の兆候を示すカルボン酸の吸収が見られないことから、問題は無いと判断します。摩耗摩耗診断電子顕微鏡観察・X線マイクロアナリシス：今回は実施していません。油中金属濃度：今回は実施していません。
報告№109-09136 報告№111-00561 | 分析№109-001160 分析№111-002615 | 111-002615 | 潤滑油および減速機は継続使用可能な状態にあると判断します。但し、今後も摩耗の進行を傾向監視するため、以下の対策を推奨します。定期的な分析凝着摩耗の進行を監視するため、定期的に分析を実施し、摩耗の進行状況を確認することを推奨します。バックラッシによる評価トライボ診断では、バックラッシの増加量を分析結果から計算できますので、モジュール、歯幅をお知らせ下さい。計算結果をご報告いたします。フェログラフィー異常摩耗の早期発見パラメータとして摩耗粒子を定量化して評価するフェログラフィーのIs値は、潤滑状態が正常なの乗でした。摩耗粒子の形態で比較的多く観察された粒子は、潤滑状態が正常な場合に発生する摩耗粒子金属潤滑部が局部的に油膜切れを起して発生するシビア粒子でした。これらの摩耗粒子が観察された場合、潤滑部で発生している摩耗形態は、正常なマイルド摩耗潤滑状態がやや厳しい凝着摩耗であることが分かります。電子顕微鏡・X線マイクロアナリシス観察された粒子をSEM・XMAで詳細に分析した結果、粒子には鉄、クロム、マンガンが比較的多く含まれており、成分割合から粒子は主にギヤ歯面や転がり軸受軌道面等から発生していると推定できました。Iカップリング発光分光分析供試の潤滑油を分析した結果、検出された金属元素は、SOAP-Tの結果表に示すように、鉄、鉛、リン、亜鉛、カルシウム、アルミニウム、ケイ素、ナトリウムでした。検出されたこれらの金属元素から発生箇所を推定すると鉄、鉛、亜鉛・ギヤ歯面・軸受等リン・オイル添加剤カルシウム、アルミニウム、ケイ素、ナトリウム・外部混入異物であると思われます。このうち、機械部品が摩耗したと思われる元素はのグループです。バックラッシバックラッシとは、一対の歯車の噛み合いを円滑にするための、ピッチ円周上での歯面間の遊びです。バックラッシが大きくなると振動や騒音の原因になります。ご提供いただいた減速機に関する情報から、スパイラルベベルギヤであり、この部分のバックラッシを求めました。尚、ご提供頂いた図面からモジュール、歯幅が不明でしたので仮定して計算しました。その結果、減速機のギヤ歯面に摩耗が集中していたと仮定した場合、バックラッシの増加量は運転開始から時間でμmと推定されました。バックラッシ増加分の上限値は、メーカにより差異はあるものの、当社の推奨するバックラッシは、一般に推奨されるμm以下を管理目安にしています。今回、計算により求めた値は、推奨されている値に比較して十分に小さい値であり、今後の使用には全く支障がないと判断します。計数汚染度計数汚染度はやや高い値でした。フィルタ表面の異物観察で金属片、鉄錆、砂等が観察されたことから、汚染度が高い要因は、摩耗と外部混入異物の影響と思われます。粒度分布粒度分布は.～.μmの範囲にあり、.μmにピークが確認されました。μm以下の粒子が多いことが分かります。粘度、水分、酸価、IRの各データは良好でした。
報告№109-09136 報告№111-00771 | 分析№109-001160 分析№111-003872 | 111-003872 | 潤滑油および軸受は継続使用可能な状態にあると判断します。前回に比較してSOAP／D－SOAPの結果で、鉄および錫濃度に変化はなく、異常摩耗の早期発見パラメータであるフェログラフィーのIs値がのマイナス乗と良好でした。前回に比較して計数汚染度はNAS級から等級に変化はなく、良好でした。．前回同様にIR、RBOTの各データは良好でした。尚、RBOTが前回に比較し、min増加していました。RBOTが増加した理由は、更油や補給などが考えられますが、これらのことを実施していないことから、原因を特定するのは困難でした。但し、今回の分析結果で、IRの結果から異種油の混入などは確認されていないため、本試料油は継続使用可能な状態にあります。今後は、今回のRBOT値を基に潤滑油の寿命を評価します。
報告№107-0366 報告№112-00527 | 分析№107-01900 分析№112-002172 | 112-002172 | 濾過前の試料油を分析した結果、重量汚染度が.mg/mlとやや不良領域にありました。フィルタ表面の異物観察で表面には金属片、鉄錆、砂等の他に黒錆が観察されました。圧油中に黒錆が発生する原因は、一般に以下のつが挙げられます。摩耗粒子の増加油の劣化砂や鉄錆などの汚染粒子の混入油の添加剤成分の析出断熱圧縮によるカーボンの析出上記の推定される原因を潤滑油の分析結果から確認しました。その結果、黒化した原因は、摩耗粒子の増加、断熱圧縮によるカーボンの析出のつの可能性が考えられます。重量汚染度が.mg/mlであるのに対して、D-SOAPで検出された金属成分はで、汚染粒子全体の約％程度でした。このように、検出された成分は汚染粒子濃度の％程度であり、重量汚染度として計測された中には、金属成分以外の成分を含んでいると思われます。フィルタ写真で数μm以下の黒錆が観察されており、金属成分以外の黒色に観察されるものは、鉄系粒子の他に油のスラッジやカーボン粒子などを含んでいると推定されます。油のスラッジはバルブ類の動作障害の原因となり、カーボン微粒子は鉄系材料に比較して硬く、濃度が高くなるとサーボシンリンダー摺動面などに噛み込み摩耗増大の原因になります。これらの障害発生に対する弊害を勘案の上、濾過を推奨します。尚、フィルタ写真に示すように、粒子サイズがサブミクロンオーダーを含みますので、このサイズを精密に濾過する場合、濾過機の濾過圧力をkgf/cm以下で実施する必要があります。
報告№109-09136 | 分析№109-001160 | 113-002566 | 対象設備は継続使用可能な状態にあると判断します。但し、潤滑油は水分が高いことから以下の対策を推奨します。更油或いは水分除去水分の影響により金属表面で腐食摩耗が発生し、発生した鉄錆等の粒子が潤滑部に噛み込み摩耗が進行することがありますので、予防措置として更油或いは水分除去を推奨します。定期的な分析今後の摩耗推移を監視するため、定期的な分析実施を推奨します。新油の分析粘度、酸価、塩基価は、油の性能を評価するパラメータの一種です。油の性能低下は、新油との比較が必要なことから、未使用油の提供および分析による比較評価を推奨します。異常摩耗の早期発見のパラメータであるIs値は、レベルとやや高い値でした。また、潤滑部の摩耗が認められたため、定期的に潤滑油分析を実施し、摩耗推移を監視することが有用と考えます。固形カルシウム化合物の生成SOAP-Tでカルシウムがppm検出されました。この固形カルシウムは、潤滑油に混入した燃焼ガス中の酸成分がカルシウム添加剤と中和反応して生成される比較的硬い化合物のため、摺動面に噛み込み、切削摩耗が進行することが懸念されます。詳細は、別紙固形カルシウム化合物の生成をご覧ください。コンロッドメタル、クランクメタルの摩耗SOAP-Tでメタルの主成分である錫がppm、ニッケルが、鉛が.ppm、銅がppm検出されたことから、コンロッドメタル、クランクメタルが局所的に摩耗していると推定されました。ディーゼルエンジンのメタルは、別紙コンロッドメタル・クランクメタルの摩耗に示すように、一般的にホワイトメタル層、ニッケル層、銅と鉛の合金であるケルメット層の順に積層構造になっています。今回、ケルメット層の銅、鉛が検出されたことから、ホワイトメタルの一部が摩耗により消失し、その下にあるケルメット層の摩耗が発生している可能性があります。現在のところケルメット層の成分である鉛が低濃度であることから継続使用に支障がない範囲であると判断しますが、今後、摩耗が進行し異常摩耗に進展することを防止するため、傾向分析による摩耗推移の監視が有用です。銅を使用した箇所の溶出・摩耗SOAP-Tの結果、銅がppm検出されました。当該設備の様に亜鉛系添加剤が含まれる潤滑油を使用した場合、潤滑系統内で銅および銅合金が亜鉛系添加剤の影響により腐食、溶出することが知られています。今回検出された銅は、この溶出と摺動部の摩耗により発生したものと考えられます。今後、別紙鉱油の酸化に対する金属触媒の影響に示すように濃度の増加に伴い酸化速度が速まる可能性があります。粘度粘度はmm/sでした。新油との比較による評価が必要です。水分はppmと当社推奨の管理限界値を超えていました。今後、水分の影響で油槽内に錆が発生し、その影響で摩耗が発生する懸念があります。酸価はmgKOH/gでした。新油との比較による評価が必要です。塩基価は.mgKOH/gでした。新油との比較による評価が必要です。
報告№109-09136 報告№113-00141 | 分析№109-001160 分析№113-000524 | 113-000524 | 濾過前の試料油を分析した結果、金属接触が厳しく、且つ、摩擦熱が高い場合に発生する黒錆が比較的多く観察されました。D-SOAPの結果、前回に比較して鉄がからに増加していました。主にサーボシリンダ内壁やポンプ内部で摩耗が発生している可能性が考えられます。現在のところ、NAS級と非常に良好の範囲にあるものの、D-SOAPの鉄濃度が増加していることから、このまま摩耗が進行し、汚染度がNAS級のやや不良領域に上昇した場合、バルブ類の動作障害やフィルタの目詰まり等が発生することが懸念されます。これらの障害発生に対する弊害を勘案の上、ヶ月後に再分析を実施し、汚染度および摩耗の進行状況を確認されることを推奨します。
報告№109-09136 報告№112-00541 | 分析№109-001160 分析№112-002251 | 112-002251 | グリースグリースは水分が新油値に比較して高い値であることから、以下の対策を推奨します。軸受は継続使用可能な状態にあると判断します。但し、将来的な摩耗進行の有無を確認するためにも傾向監視を継続することが有効です。定期的な分析定期的に分析を実施することにより、データの変化から異常の兆候を早期に発見することが可能となります。また、今回は対象設備の初回分析であるため、あと最低でも回分析を実施し、分析データの変化を確認することを推奨します。尚、分析結果からSOAP-Tの鉄濃度が比較的高く、摩耗の進行が懸念されるため、出来るだけ早めに回目の分析を実施することを推奨します。グリースの交換今後、水分が増加したことにより、油膜形成の阻害、腐食の原因に加え、増ちょう剤の網目構造の破壊などを起こし、軟化することが懸念されるため、グリースを交換されることを推奨します。はフェログラフィーおよびSOAP-Tの結果から総合的に判断した結果、継続使用は可能ですが、機器の機能を保持するためにも傾向管理が有用と考えます。フェログラフィー【定性分析：摩耗粒子および摩耗形態観察】分析結果から観察された粒子は、以下の通りでした。正常な摩耗粒子・潤滑状態が正常なマイルド摩耗により発生。Iカップリング発光分光分析【SOAP-T】検出された金属元素から発生箇所を推定すると、以下の通りでした。鉄、アンチモン、錫・軸受等アンチモン、リン、亜鉛、カルシウム、アルミニウム、バリウム、ナトリウム、マグネシウム・添加剤、増ちょう剤鉄以外に、アンチモン、錫が比較的高い値でした。これらの元素が含まれている材質には、一般に、すべり軸受に使用されるホワイトメタルがありますが、本軸受は転がり軸受であり、図面で確認したところホワイトメタルを使用している箇所は確認されませんでした。その他に使用している箇所として考えられるのは、転がり軸受の保持器が考えられます。保持器には、鋼板SリンCC、銅合金、アルミ合金、樹脂などを使用することがあります。この中で、錫が含まれているのはアルミ合金が該当しますが、グリース分析の結果から検出されたアルミニウムは比較的高いことから、保持器の摩耗が考えられました。尚、アンチモンは、未使用グリースから高濃度で検出されていることから、グリースの添加剤として最初から入っているものと思われます。グリースは流動性が低く、新グリースを補給しても油槽内にある全てのグリースが入れ替わることは困難であることから、今回使用されているグリースに入っていない成分が検出された要因は、以前使用していたグリースに含まれていた金属成分が、今回の使用グリースと混合して検出されたと推定されます。グリースの物理的性状水分は新油値に比較して高い値でした。ちょう度ちょう度は、と当社推奨の管理限界値内であり、良好と判断します。滴点滴点は、と新グリース値に比較して低いものの、良好と判断します。酸価は、mgKOH/gと新グリース値mgKOH/g以下であり、良好と判断します。水分グリースの水分は、と新グリース値のppmを超えていました。水分が増加すると、油膜形成の阻害、腐食の原因に加え、増ちょう剤の網目構造の破壊などを起こし、軟化することが懸念されます。IRIRチャートの結果、新油と使用油のスペクトルパターンはほぼ一致し、また、油劣化の兆候を示すカルボン酸の吸収が確認されていないことから、良好と判断します。
報告№109-09094 報告№110-00717 | 分析№109-000915 分析№110-002826 | 110-002826 | は良好と判断します。尚、RBOTがminと新油値のminに比較してmin減少していました。このまま継続使用した場合、この減少傾向から限界値に到達するのは、別紙図RBOTの減少傾向に示すように年月と推定されました。残りの継続使用期間は、約年ヶ月であると予測されます。潤滑油は継続使用可能な状態にあると判断します。≪状態監視とパラメータ≫分析の目的および各分析のパラメータは以下の通りです。特性低下目的：油の分析結果から、や劣化傾向ならびに添加剤の消耗程度、残存寿命などを確認する。粘度JISK全酸価JISK赤外線吸収スペクトルJISK酸化安定度試験JISK汚染目的：油の分析結果から、砂塵あるいは水・異種油などによるや、異物混入の有無を確認する。水分JISK計数汚染度JISB重量汚染度JISB光学顕微鏡観察摩耗目的：油中の摩耗粒子を分析する事により、回転・摺動部の潤滑状態、摩耗劣化の程度、余寿命などを解析する。摩耗診断電子顕微鏡観察JISKX線マイクロアナリシス油中金属濃度）JISK≪分析結果≫特性低下粘度：良好粘度値mm/sの新油値mm/sに対する変化率は+％であり、当社推奨の管理限界値±％以内に留まっています。全酸価：良好全酸価.mgKOH/gは新油値の.mgKOH/g以内にあることから、問題は無いと判断します。赤外線吸収スペクトル：良好酸化安定度試験：良好酸化安定度試験の結果、数値minは当社推奨の管理限界値min以上に留まっており、現時点での使用は可能と判断します。汚染水分：良好水分値ppmは当社推奨の管理限界値以内に留まっています。計数汚染度：今回は実施していません。重量汚染度：今回は実施していません。光学顕微鏡観察：今回は実施していません。摩耗摩耗診断電子顕微鏡観察・X線マイクロアナリシス：今回は実施していません。油中金属濃度：今回は実施していません。
報告№109-09136 報告№112-00091 | 分析№109-001160 分析№112-000278 | 112-000278 | 潤滑油は継続使用可能な状態にあると判断します。粘度、全酸価、IR、RBOTの各データは良好でした。油の余寿命は、使用油の使用期間または使用時間が不明であったため、ご依頼の油の余寿命に関する検討は行えませんでした。ただし、分析の結果で新油値がminであったことから、使用期間を仮にヶ月間と仮定すれば余寿命は十二分にあると言えます。可能であれば、使用期間、あるいは使用時間の情報をご提供下さい。油の汚染状水分は良好でした。
報告№106-6089 報告№106-6089 | 分析№106-02363 分析№106-02363 | 106-02363 | 目的トライボ診断を実施し、、汚染度、機器の潤滑状態を確認する。分解点検が必要かを判断する。考察分析の結果、摩耗粒子形態観察で金属接触が厳しい場合に発生するシビア粒子が多く観察されたものの、約時間使用した時点でもギヤ歯面は継続使用可能な状況にあり、分解点検の必要はないものと判断します。但し、摩耗粒子形態観察で金属接触が厳しい場合に発生するシビア粒子が比較的多く観察されており、摩耗の進行が懸念されるため、ヶ月後に再度分析を実施し、摩耗の進行状況を確認されることを推奨します。これらのことは、異常摩耗の早期発見パラメータであるフェログラフィーのIs値がの乗と良好の範囲にあるものの、摩耗粒子形態観察の結果、金属接触が厳しい場合に発生するシビア粒子が多く観察されたこと以上のことから判断しました。トライボ診断では、ギヤのバックラッシの増加量を分析結果から計算し、ギヤの摩耗状況を確認できますので、構造が確認できる図面、ギヤの形式、歯形、モジュール、歯数、回転数、増速比、歯幅をお知らせ下さい。計算結果をご報告いたします。は良好と判断します。粘度は良好と判断します。粘度は.mm/sと新油値mm/sに比較して、粘度変化率は+％で、当社推奨の管理基準値である±％以内にあり、良好と判断します。水分は良好と判断します。水分はppmと当社推奨の管理限界値の以下であり、良好と判断します。全酸価は判定出来ませんでした。全酸価は.mgKOH/gでした。全酸価は新油データとの比較管理が必要ですので、現在使用している新油を分析し、そのデータを基準に管理することを推奨します。IRの結果、良好と判断します。IRの結果、油劣化の兆候を示すカルボン酸の吸収が確認されていないことから、良好と判断します。RBOTの結果は判定出来ませんでした。RBOTはminでした。RBOTは新油データとの比較管理が必要ですので、現在使用している新油を分析し、そのデータを基準に管理することを推奨します。は良好と判断します。計数汚染度は良好と判断します。計数汚染度はNAS級と当社推奨の管理限界値のNAS級以内であり、良好と判断します。重量汚染度はmg/mlでした。重量汚染度はmg/mlでした。機器の潤滑状態摩耗粒子形態観察の結果、金属接触が厳しい場合に発生するシビア粒子が多く観察されました。SOAPの結果、鉄が検出されました。SOAPの結果、鉄がppm、鉛がppm、油の添加剤成分であるリンがppm、亜鉛がppm、外部から混入したケイ素がppm検出されました。D－SOAPの結果、鉄が検出されました。D－SOAPの結果、鉄がppm、鉛が、銅が、錫が、油の添加剤成分であるリンが、外部から混入したカルシウムが、ナトリウムが.ppm検出されました。フェログラフィーの結果、金属接触が厳しい場合に発生するシビア粒子が多く観察されました。異常摩耗の早期発見パラメータであるフェログラフィーのIs値がの乗と良好の範囲にあるものの、摩耗粒子形態観察の結果、金属接触が厳しい場合に発生するシビア粒子が多く観察されました。
報告№109-09136 報告№111-00053 | 分析№109-001160 分析№111-000939 | 111-000939 | 更油からの使用時間をもとに潤滑油の余寿命を評価したところ、潤滑油は次回定検まで使用可能と判断できました。次回定検時に更油を実施しない場合は、酸化安定度を知るための分析を実施し、余寿命を確認することを推奨します。酸化安定度はminであり、当社推奨の管理限界値のmin以上であることから、良好と判断します。
報告№105-0186 | 分析№105-01264 | 105-01264_○ | トライボ診断により、機器軸受の潤滑状態、潤滑油の劣化状態を診断することを目的としました。分析の結果、ベアリング軌道面や転動面ですべりを伴う摩耗が発生し、これが進行しつつあることが確認されました。又、砂等の硬い異物の噛み込みにより生じた切削摩耗も同時に発生していると思われます。この摩耗は直ちにベアリングの損傷に至る状況ではありませんが、軌道面や転動面に発生した損傷が起点となって、フレーキングに進展することが懸念されるため、次回のトライボ診断では、この点にご注意下さい。このことは、以下のことから判断しました。前回の採油時にほぼ全量更油されているにもかかわらず、計数汚染度がNAS級とやや高いこと。異常摩耗の早期発見パラメータであるフェログラフィーのIs値がと良好の範囲にあるものの、摩耗粒子形態観察の結果、すべり摩擦により発生する摩耗粒子、異物の噛み込みにより発生する切削粒子が観察されたこと。
報告№109-09136 報告№113-00295 | 分析№109-001160 分析№113-001209 | 113-001209 | 軸受は継続使用可能な状態にあると判断します。但し、油中の汚染度が高く、今後も摩耗の進行を傾向監視するため、以下の対策を推奨します。濾過および更油油中の汚染度が高いことから、観察された摩耗粒子や異物等が軌道面に噛み込み摩耗が進行することが懸念されるため、濾過および更油を推奨します。定期的な分析今後懸念されるフレッティング摩耗の進行を監視するため、定期的に分析を実施することを推奨します。はフェログラフィーおよびSOAP／D-SOAPの結果から総合的に判断した結果、継続使用は可能ですが、今後の機器の機能を確認するためにも傾向管理が有用と考えます。フェログラフィー【定量分析：Is値】Is値は異常摩耗の早期発見パラメータのつで、摩耗程度を定量化するために用います。Is値は前回に比較しての乗から変化はなく、低い値でした。フェログラフィー【定性分析：摩耗粒子および摩耗形態観察】分析結果から比較的多く観察された粒子は、以下の通りでした。赤錆・フレッティングにより発生。フレッティングは、・軸と転がり軸受の内輪内面・軸受箱と転がり軸受の外輪外面・転がり軸受の軌道輪と転動体の箇所で発生する可能性があります。フレッティング粒子は酸化して硬いため、軸受軌道面に噛み込んだ場合はその傷が疲労剥離の起点となり、疲労摩耗へと進展することが想定されます。Iカップリング発光分光分析【SOAP／D-SOAP】検出された金属元素から発生箇所を推定すると、以下の通りでした。鉄、ニッケル、錫・軸受等リン・添加剤カルシウム、アルミニウム、ケイ素、ナトリウム・外部混入異物計数汚染度は、前回に比較してNAS級からNAS級以上にランク上昇し、当社推奨の管理限界値を超えていました。フィルタ表面の異物観察で鉄錆、砂等が観察されたことから、汚染度が高い要因は、摩耗と外部混入異物の影響と思われます。分析結果計数汚染度は当社推奨の管理限界値を超えていました。計数汚染度計数汚染度はNAS級以上と当社推奨の管理限界値のNAS級を超えていました。重量汚染度はmg/mlでした。摩耗粒子の形態観察の結果、潤滑状態が正常な場合に発生する摩耗粒子、フレッティングにより発生する赤錆が比較的多く観察されました。SOAPSOAPの結果、摩耗により発生する鉄が検出されていないことから、良好と判断します。D-SOAPD-SOAPの結果、摩耗により発生する鉄が検出されました。フェログラフィー異常摩耗の早期発見パラメータであるフェログラフィーのIs値がの乗と低いものの、摩耗粒子の形態観察の結果、フレッティングにより発生する赤錆が比較的多く観察されました。
報告№109-09136 報告№112-00253 | 分析№109-001160 分析№112-000990 | 112-000990 | 潤滑油は継続使用可能な状態にあると判断します。粘度、全酸価、IR、RBOTの各データは良好でした。油の余寿命は、使用油の使用期間または使用時間が不明であったため、ご依頼の油の余寿命に関する検討は行えませんでした。ただし、今回の結果がmin、新油値がminであることから、使用期間を仮にヶ月間と仮定すれば余寿命は十二分にあると言えます。可能であれば、使用期間、あるいは使用時間の情報をご提供下さい。水分は良好でした。
報告№109-09257 報告№109-09257 | 分析№109-001949 分析№109-001949 | 109-001949 | 潤滑油および本軸受は、継続使用可能な状態にあると判断しますが、定期的に分析を実施し、摩耗の進行状況を確認されることを推奨します。次回採油時期は、理論的に求めると最短で約時間となります。この時間は、油中汚染物が均一になるために必要とする時間であり、この時間を経過すれば、再分析の結果から潤滑状態の傾向を確認することが可能となります。理論時間を参考に次回採油時期を検討されることを併せて推奨します。
報告№104-8044 報告№104-0354 | 分析№104-02040 分析№104-02404 | 104-02404 | 新層ラミ機のポンプが故障したため、月日に濾過を実施し、ポンプは濾過後に一旦は復旧したものの、週間で故障が再発した。これを受け、本分析は熱媒体油を分析し、油の劣化状態、および、汚染状態を確認することを目的としました。分析の結果、前回に比較して重量汚染度、SOAP／D－SOAPの結果、鉄が上昇し、また、フェログラフィーの摩耗粒子形態観察の結果には局部的に高圧・高温となる場合に発生するフリクションポリマ、μm未満の非常に小さな鉄系粒子が多く観察されたことから、重量汚染度および鉄濃度が上昇した要因は、高温下で軽度の金属接触が連続的に発生していると考えられました。設備に関する諸情報がないため摩耗の発生箇所の推定はできませんが、摩耗粒子が非常に小さなサイズであることから、摩耗はポンプ内部で発生している可能性があります。ストレーナ等が設置されている場合、大量に発生した摩耗粒子やフリクションポリマは、目詰まりを引き起こすなど、障害が発生する可能性がありますので、濾過等により除去されることを推奨します。これらのことは、重量汚染度が、前回のmg/mlからmg/mlに上昇したこと異常摩耗の早期発見パラメータであるフェログラフィーのIs値が、前回のの乗からの乗に桁上昇し、摩耗粒子形態観察の結果、局部的に高圧・高温となる場合に発生するフリクションポリマ、外部から混入した砂が多く観察されたことSOAP／D－SOAPの結果、鉄が上昇したこと以上のことから判断しました。
報告№109-09501 報告№109-09501 | 分析№109-003118 分析№109-003118 | 109-003118 | ちょう度値はと新グリース値に比較して上昇し、当社推奨の管理上限値であるを超えていることから、軟化していることが分かりました。軟化したグリースを使用した場合、グリースの漏洩や軸受等で油膜切れが発生することが懸念されるため、グリースを交換されることを推奨します。有機物・有機化合物を分析する赤外線吸収スペクトル分析の結果、検出されたピークには新グリースと異なるピークが検出されました。グリースは以下の対策が必要です。グリースを交換されることを推奨します。グリース名が違うか、或いは、異種グリースが混入した可能性が考えられますので、グリース名、異種グリース混入の可能性を確認する必要があります。≪状態監視とパラメータ≫分析の目的および各分析のパラメータは以下の通りです。特性低下目的：グリースの分析結果から、グリースの物理的性状や劣化傾向などを確認する。全酸価JISK赤外線吸収スペクトルJISKちょう度JISK滴点JISK摩耗目的：グリース中の摩耗粒子を分析する事により、回転・摺動部の潤滑状態、摩耗劣化の程度、余寿命などを解析する。摩耗診断電子顕微鏡観察JISKX線マイクロアナリシス油中金属濃度）JISK≪分析結果≫特性低下全酸価：良好全酸価.mgKOH/gは新油値の.mgKOH/g以内にあることから問題は無いと判断します。赤外線吸収スペクトル：良好ちょう度：要処置ちょう度値と当社推奨の管理限界値に比較して高い値を示していました。滴点：良好滴点はと新油値のに比較し高いものの問題は無いと判断します。摩耗摩耗診断電子顕微鏡観察・X線マイクロアナリシス：今回は実施していません。油中金属濃度：今回は実施していません。
報告№109-09094 報告№109-09094 | 分析№109-000886 分析№109-000886 | 109-000886_100127 | 分析評価者：佐々木義憲保有資格：ICMLMLAⅠ設備保全技能士級ISO-準拠機械状態監視診断技術者カテゴリーⅠ分析の結果、全てのデータが良好である事から、この油は継続使用可能と判断します。≪状態監視とパラメータ≫分析の目的および各分析のパラメータは以下の通りです。特性低下目的：油の分析結果から、や劣化傾向ならびに添加剤の消耗程度、残存寿命などを確認する。粘度JISK全酸価JISK赤外線吸収スペクトルJISK酸化安定度試験JISK汚染目的：油の分析結果から、砂塵あるいは水・異種油などによるや、異物混入の有無を確認する。水分JISK計数汚染度JISB重量汚染度JISB光学顕微鏡観察摩耗目的：油中の摩耗粒子を分析する事により、回転・摺動部の潤滑状態、摩耗劣化の程度、余寿命などを解析する。摩耗診断電子顕微鏡観察JISKX線マイクロアナリシス油中金属濃度）JISK≪分析結果≫特性低下粘度：良好粘度値mm/sの新油値mm/sに対する変化率は+.％であり、当社推奨の管理限界値±％以内に留まっています。全酸価：良好全酸価.mgKOH/gは新油値の.mgKOH/gに比較し高くはあるものの、有機物・有機化合物試験の結果で油劣化の兆候を示すカルボン酸の吸収が見られないことから問題は無いと判断します。赤外線吸収スペクトル：良好酸化安定度試験：良好酸化安定度試験の結果、数値minは当社推奨の管理限界値min以内に留まっており、現時点での使用は可能と判断します。汚染水分：良好水分値は当社推奨の管理限界値以内に留まっています。計数汚染度：今回は実施していません。重量汚染度：今回は実施していません。光学顕微鏡観察：今回は実施していません。摩耗摩耗診断電子顕微鏡観察・X線マイクロアナリシス：今回は実施していません。油中金属濃度：今回は実施していません。
報告№108-0227 報告№110-00766 | 分析№108-01664 分析№110-003642 | 110-003642 | Iカップリング発光分光分析供試のタービン油を分析した結果、検出された金属元素は、SOAP／D－SOAPの結果表に示すように、鉄、銅、ニッケル、錫、リン、亜鉛、カルシウム、ケイ素、ナトリウムが検出されました。これらの検出された金属元素から発生箇所を推定すると鉄、銅、ニッケル、錫・軸受等リン・オイル添加剤亜鉛、カルシウム、ケイ素、ナトリウム・外部混入異物であると思われます。このうち、機械部品が摩耗したと思われる元素はのグループです。カルシウムの検出カルシウムは、エンジンオイルの添加剤として使用されていることが一般的です。本試料油はタービン油であり、カルシウムは含まれていないことから、検出された要因は、カルシウム添加剤を含む異種油が混入したカルシウム石けんなどを微量含むグリースが混入したコンクリートの粉末などのカルシウムを含む異物が混入したこの点が考えられます。軸受の余寿命金属元素分析で軸受メタルの主成分である錫が検出されたため、前回と今回の分析結果を基にメタル摩耗の状態を検討しました。検討には、下式で摩耗速度を計算し、その結果から現時点における平均的な摩耗深さを求めました。y=×-x+.----ここでy:平均的な摩耗深さx:運転時間その結果、摩耗の深さは軸受表面から.μmであると推定でき、本軸受がこの摩耗速度で使用継続された場合の摩耗の限界に到達する時間、いわゆる限界使用時間は、軸受の表面粗さをsとした場合の余寿命は約万時間になると推定されました。このことか分かるように、本軸受の摩耗速度は非常に小さく、潤滑状態は良好な状態で推移しているものと判断できます。フェログラフィー異常摩耗の早期発見パラメータとして摩耗粒子を定量化して評価するフェログラフィーのIs値は、潤滑状態がやや厳しいの乗でした。摩耗粒子の形態で比較的多く観察された粒子は、潤滑状態が正常な場合に発生する摩耗粒子、外部から混入したと思われる鉄錆、樹脂等でした。このような摩耗粒子が観察された場合には、潤滑部では正常なマイルド摩耗が発生していることが分かります。計数汚染度はやや高い値でした。フィルタ表面の異物観察で鉄錆、砂等が観察されたことから、汚染度が高い要因は、摩耗と外部混入異物の影響によるものと思われます。IRの結果、新油のIRスペクトルと一致しない箇所が確認されました。異種油の混入または油名の誤りなどが考えられます。軸受および潤滑油は継続使用可能な状態にあると判断します。但し、油中の汚染度が高いことから、更油をする際には油槽内を清掃することと、異種油の混入の有無と油名の再確認をお願いいたします。
報告№109-09447 報告№110-00768 | 分析№109-002782 分析№110-003657 | 110-003657_date110624 | 軸受および潤滑油は継続使用可能な状態にあると判断します。但し、酸化安定度がminを切っており、今後、酸化防止剤が減少することで基油の劣化が進行することが予想されるため、早めに更油を推奨します。また、今後は粘度の上昇による油温上昇や増ちょう剤などの影響で油膜形成が不安定になることがあるため、定期的に分析を実施し、油の基本性状および摩耗状態を確認することを推奨します。本試料油は、機器停止中に排油口から採油されているにもかかわらず汚染度を示すデータは良好でしたが、今後の採油は、極力運転中もしくは停止直後の油槽中層部から実施されることを推奨します。
報告№107-0366 報告№108-0308 | 分析№107-01900 分析№108-02141 | 108-02141 | 濾過前の試料油を分析した結果、粘度がmm/sと新油のmm/sに比較して、粘度変化率は+％で、やや不良領域にありました。現在、ISOVGからISOVGに移行しているため異常ではなく、本試料油は継続使用可能と判断します。
報告№108-5026 報告№108-5026 | 分析№108-00876 分析№108-00876 | 108-00876 | トライボ診断の結果、泡立ち試験を除く項目は良好でした。泡立ち試験の結果は、-と新油値の-に比較して高い値でした。消泡性能が低下していることが確認されたことから、今後の使用時間によっては、油の酸化劣化が進行したり、ギヤ歯面およびベアリング軌道面で油膜切れが発生したりする場合があるため、消泡剤の添加による消泡性能の改善が必要になると思われます。一方、摩耗粒子の形態観察でμm以下の小さな摩耗粒子が観察され、潤滑状態指数はのマイナス乗と濾過設備のない機器であれば正常な潤滑状態にあると判断できる状況でした。但し、ギヤボックスの油系統にはインラインフィルタとオフラインフィルタがあり、μmサイズ以上の粒子の大部分は捕捉され、異常な摩耗状態が発生したとしても正常な潤滑状態にあると誤認してしまう可能性があります。フィルタの捕捉の影響による誤認を避けるため、今後の診断に当たっては、これまでの採油箇所に加え、インラインフィルタやオフラインフィルタの捕捉物も分析し、その結果から潤滑状態を評価することを推奨します。尚、フィルタ捕捉物の分析を実施する際には、フィルタ流量、フィルタ使用時間などの追加情報が必要です。是非ご提供下さい。泡立ち試験の結果、消泡性能が低下していることが確認されました。粘度は良好。粘度はmm/sと新油値mm/sに比較して、粘度変化率は-.％で、当社推奨の管理限界値である±％以内にあり、良好と判断する。粘度はmm/sでした。粘度はmm/sでした。粘度指数はでした。粘度指数はでした。泡立ち試験は-でした。泡立ち試験は-と新油に比較して高い値でした。消泡性能が低下していることが確認されました。水分は良好。水分は.ppmと当社推奨の管理限界値の以下であり、良好と判断します。全酸価は良好。全酸価は.mgKOH/gと新油値.mgKOH/g以内であり、良好と判断します。機器の潤滑状態精密な濾過設備がない機器であれば、潤滑状態指数は正常の範囲にあると判断します。潤滑状態指数は正常の範囲にあると判断します。異常摩耗の早期発見パラメータである潤滑状態指数がのマイナス乗と、精密な濾過設備がない機器であれば、潤滑状態指数は正常の範囲にあると判断します。
報告№109-09136 報告№113-00301 | 分析№109-001160 分析№113-001239 | 113-001239 | 軸受は継続使用可能な状態にあると判断します。但し、今後の摩耗進行の有無を確認するためにも傾向監視を継続することが有効です。定期的な分析今後懸念されるフレッティング摩耗の進行を監視するため、定期的に分析を実施することを推奨します。は、フェログラフィーおよびSOAP/D-SOAPの結果から総合的に判断した結果、継続使用は可能ですが、今後の機器の機能を確認するためにも傾向管理が有用と考えます。フェログラフィー【定量分析：Is値】Is値は異常摩耗の早期発見パラメータのつで、摩耗粒子を定量化するために用います。Is値はの乗と、やや高い値でした。フェログラフィー【定性分析：摩耗粒子および摩耗形態観察】分析結果から観察された代表的な粒子は、以下の通りでした。赤錆・フレッティングにより発生。フリクションポリマ・局部的に高圧・高温となる場合に発生。フレッティングは、・軸と転がり軸受の内輪内面・軸受箱と転がり軸受の外輪外面・転がり軸受の軌道輪と転動体の箇所で発生する可能性があります。フレッティング粒子は酸化して硬いため、軸受軌道面に噛み込んだ場合はその傷が疲労剥離の起点となり、疲労摩耗へと進展することが想定されます。Iカップリング発光分光分析【SOAP/D-SOAP】検出された金属元素から発生箇所を推定すると、以下の通りでした。鉄、鉛、銅、亜鉛・軸受等リン・添加剤カルシウム、アルミニウム、ケイ素、ナトリウム・外部混入異物計数汚染度はNAS級と良好でした。
報告№108-0227 報告№110-00745 | 分析№108-01664 分析№110-003523 | 110-003523 | Iカップリング発光分光分析供試グリースをSOAP／D－SOAPで分析した結果、検出された金属元素は、鉄、鉛、銅、アンチモン、錫、リン、亜鉛、カルシウム、アルミニウム、ケイ素、ナトリウムでした。これらの検出された金属元素から発生箇所を推定すると鉄、鉛、銅、アンチモン、錫・軸受等リン、亜鉛・グリース添加剤カルシウム、アルミニウム、ケイ素、ナトリウム・増ちょう剤であると思われます。このうち、機械部品が摩耗したと思われる元素はのグループです。フェログラフィー摩耗粒子の形態で比較的多く観察された粒子は、潤滑状態が正常な場合に発生する摩耗粒子、異物の噛み込みなどで発生する切削粒子、金属接触が厳しい場合に発生するシビア粒子、外部から混入したと思われる鉄錆等でした。このような摩耗粒子が観察された場合には、潤滑部では正常なマイルド摩耗、異物による切削摩耗、やや厳しい摩耗による凝着摩耗が発生していることが分かります。グリースの物理的性状全酸価はmgKOH/gと新グリースのmgKOH/gに比較して高いものの、IRの結果で劣化の兆候を示すカルボン酸の吸収が確認されていないことから良好と判断します。グリースおよび軸受は継続使用可能な状態にあると判断します。ただし、鉄濃度が比較的高いことから、摩耗の進行が懸念されるため、定期的に分析を実施し、摩耗の進行状況を確認することを推奨します。
報告№104-4548 報告№104-0236 | 分析№104-01752 分析№104-01793 | 104-01793 | Bミル減速機の潤滑油を分析し、トライボ診断を実施しました。その結果、以下の通りでした。減速機の潤滑状態減速機の潤滑状態を知るためフェログラフィー及びSOAP／D-SOAPを実施しました。フェログラフィーの結果、観察された摩耗粒子は外部から混入した鉄錆、砂等の異物がほとんどで、摩耗粒子は少ないことが確認されました。又、D-SOAPの結果、鉄が検出されました。以上の分析結果から、観察された摩耗粒子は非常に少なく、減速機は継続使用可能な状態にあると判断します。但し、油中の粒子を詳細に見ると、外部混入物が大勢を占め、ストレーナエア抜きバルブの配管内や配管付近油槽底部に堆積していた汚染物が排除できず、その汚染物を採取してしまった可能性が高いと考えられます。念のため、排油量を今回の～倍程度に増量し、再度採油・分析を実施し、摩耗の進行状況を確認されることを推奨します。潤滑油の劣化潤滑油の劣化状況を確認するため、全酸価及びIRを実施しました。その結果、全酸価が.mgKOH/gと新油値の.mgKOH/gに比較して高い値でした。しかし、IRの結果、新油のスペクトルに比較して変化がないことから、この油は継続使用可能と判断します。
報告№109-09136 報告№111-00105 | 分析№109-001160 分析№111-000559 | 111-000559_date110629 | ギヤカップリングの損傷原因を確認する。グリースは、グリースのいわゆる硬さと全酸価が劣化の度合いを知るパラメータとなっている。グリースの硬さはちょう度と呼ばれ、適正な硬さを有していることが必要であり、ちょう度が低下するとグリースは硬くなり、これとは逆にちょう度が上昇するとグリースは柔らかくなったことを表している。また、全酸価は、値が大きくなると酸化劣化していることになり、劣化を知る目安になっている。本試料の分析結果では、ちょう度が低下していたことからグリース中の油分が減少し、新グリースに比べて流動性が低下し硬くなっていたことがわかり、また、全酸価の上昇も確認されたことから、劣化も進んでいたことがわかりました。グリース中の摩耗粒子は、摺動部の金属接触が厳しく、且つ、摩擦部の温度が高温になった場合に発生する黒色スラッジが多く観察されました。このような結果から、ギヤカップリングが損傷した原因は、ギヤカップリング部で発生した振動により、摺動部で摩擦・摩耗が発生し、その摩擦熱によりグリースの酸化劣化が進行しグリースが硬化したことにより、油膜切れを発生し摺動部の摩耗を増大させ、損傷に至ったと推定されました。供試グリースが、提供された種類のグリースと一致するか確認をする供試グリースのIRスペクトルは、新グリース試料と一致する点がほとんどなく、明確に特定することは出来ませんでしたが、使用グリースはモービルグリースの増ちょう剤成分であるカルシウム、アルミニウム、ケイ素、ナトリウム、マグネシウムの含有量が少ないことから、モービルグリースとエピノックAリン－の二つのうち、エピノックAリン－である可能性が高いと思われます。グリース採取方法と潤滑状態の判断についてギヤ歯面から採取されたグリースは、流動性が低いことから潤滑部で発生したすべての摩耗粒子がサンプル中に入っていないことがあり定量評価は困難です。そのため潤滑状態の判断は、摩擦面の状態をよく反映している摩耗粒子の形態によって判断します。Iカップリング発光分光分析供試のグリースを分析した結果、検出された金属元素は、SOAPの結果表に示すように、鉄、鉛、銅、クロム、アンチモン、錫、リン、亜鉛、カルシウム、アルミニウム、ケイ素、ナトリウム、マグネシウムが検出されました。これらの検出された金属元素から発生箇所を推定すると鉄、鉛、銅、クロム、アンチモン、錫・ギヤリン、亜鉛・グリース添加剤カルシウム、アルミニウム、ケイ素、ナトリウム、マグネシウム・増ちょう剤であると思われます。このうち、機械部品が摩耗したと思われる元素はのグループです。フェログラフィー摩耗粒子の形態で比較的多く観察された粒子は、金属接触が厳しく、且つ、摩擦熱が高い場合に発生する黒錆、外部から混入したと思われる鉄錆等でした。黒錆が観察された場合には、やや厳しい摩耗形態の凝着摩耗が発生していることが分かります。凝着摩耗とは、油膜切れが発生した時点で金属面の凸部同士が摺動時に凝着、破断を繰り返し、この過程で生じる移着粒子が成長し、やがて脱落して摩耗粉となります。摩耗形態の凝着摩耗で発生する代表的な摩耗粒子は、シビア粒子です。今回観察された黒錆もシビア粒子同様に油膜切れで発生しますが、シビア粒子との違いは発生時の温度です。黒錆は発生時の温度が～以上と高いです。このことから、ギヤ歯面では潤滑状態が厳しく、且つ、噛み合い面の温度が高いことが摩耗粒子から判断することが出来ます。写真摩耗粒子の光学顕微鏡写真写真写真と同視野グリースのちょう度ちょう度は<でした。ご提供いただいた新グリースのちょう度は、モービルグリースが、エピノックAリン－がで、試料に比較して低い値であり、硬化していると思われます。滴点滴点はでした。ご提供いただいた新グリースの滴点は、モービルグリースが>、エピノックAリン－がで、試料に比較して低い値でした。全酸価全酸価は.mgKOH/gでした。ご提供いただいた新グリースの全酸価は、モービルグリースがmgKOH/g、エピノックAリン－が.mgKOH/gで、試料に比較して高い値でした。IRIRで新グリース試料と比較した結果、油劣化の兆候を示すカルボン酸の吸収は確認されませんでした。但し、使用グリースは新グリースの試料と明確に一致するピークが見られませんでしたが、スペクトルパターンは、エピノックAリン－に近いと思われます。
報告№109-09136 報告№110-00149 | 分析№109-001160 分析№110-000618 | 110-000618 | ・摩耗状態潤滑油中からはSOAPで銅、錫、D－SOAPで鉄が検出されました。検出された金属は、粒子観察の結果から潤滑状態が正常な場合に発生するマイルド摩耗粒子、金属潤滑部が局部的に油膜切れを起して発生するシビア粒子、局部的に高圧・高温となる場合発生するフリクションポリマでした。これらのことから、潤滑部ではマイルド摩耗凝着摩耗が混在して発生していることが分かりました。異常摩耗の早期発見パラメータであるフェログラフィーのIs値がの乗と濾過後としては高い値でした。・フリクションポリマフリクションポリマは、潤滑油が摺動面で高圧下に押し込められ高圧状態になると同時に、圧縮熱も発生して高温状態になります。その結果、潤滑油が重合して発生することが知られています。そのため、高圧高温状態の解消がなされなければ、潤滑油は劣化する場合があります。・銅を使用した箇所の溶出・摩耗銅を使用した部分の溶出・摩耗が発生しています。亜鉛系添加剤を使用している潤滑油で銅が検出される場合、潤滑系統内でこれらの金属が亜鉛系添加剤の影響により溶出することが知られています。今回の検出は、この溶出と、摺動面の摩耗との双方によるものと考えられます。今後、別紙鉱油の酸化に対する金属触媒の影響に示すように濃度の増加に伴い酸化速度が速まる可能性があります。・水分、IRは良好でした。結論を示す各データは良好と範囲にあるものの、固形物の粒子が検出されるD-SOAPの結果、鉄、リン、亜鉛、カルシウム、バリウム、ナトリウムが検出され、異常摩耗の早期発見パラメータであるIs値がの乗と濾過後としては高い値を示していました。本試料油を制御油ユニットで使用する場合は、油清浄度を改善することを推奨します。また、今後は今回実施した分析項目に計数汚染度、重量汚染度を追加実施し、汚染状態を確認することを推奨します。
報告№105-0323 | 分析№105-02012 | 105-02012 | 分析の結果、ギヤ歯面はマイルドな状態で摩耗が進行しており、現在のところ本減速機は継続使用可能と判断します。これらのことは、異常摩耗の早期発見パラメータであるフェログラフィーのIs値がの乗と良好の範囲にあること摩耗粒子形態観察の結果、マイルドな摩耗状態で発生する微小な摩耗粒子が支配的であることD－SOAPの結果、鉄、銅が検出されたこと以上のことから判断しました。
報告№104-4500 | 分析№104-00018 | 104-00018 | 分解点検終了後に分析を実施した結果、油中粒子には、金属接触で発生する摩耗粒子と、摺動面の面圧が高圧・高温になることで発生するフリクションポリマが観察されました。金属接触が原因で発生したと思われる摩耗粒子のサイズは、μm以下であるため、接触状態は少し厳しい程度であると思われます。また、フリクションポリマも同視野に観察されたことから、油圧系統内では、局部的に面圧の高い箇所があり、その付近で油膜が破断され、少し厳しい混合潤滑が生じていると思われました。一般に、フリクションポリマが観察された場合、回転部の油膜が薄くなる箇所が生じていることが多く、圧油系統内では、この油膜が薄くなって回転している状態があると思われます。油膜が薄い状態で使用を続けた場合、フリクションポリマが発生している箇所では、摩耗が徐々に進行する可能性があります。また、発生したフリクションポリマが循環し、バルブ類のギャップに吸着すると、バルブの動作障害につながることも考えられます。そこで、予防処置として早急に濾過を実施されることを推奨します。又、摩耗粒子形態観察で、フリクションポリマが多く観察されていることから、摩擦熱による油劣化の進行にも注意が必要ですが、更油前のものが残留していた可能性も考えられますので、今後の傾向分析で増加するか、このままの状態で安定するのかを見極める必要があります。今後の傾向管理で、仮に増加傾向が確認された場合、バルブの動作障害やフィルタの目詰防止のため除去する必要があると判断します。除去方法は、他電力でも数多く実績のある当社製清浄分散剤TS－の投与と濾過を推奨します。これらのことは、計数汚染度がNAS級と当社推奨の管理限界値を超えていたこと異常摩耗の早期発見パラメータであるフェログラフィーのIs値が、の乗と高く、摩耗粒子形態観察で、金属接触が厳しい場合に発生するシビア粒子、局部的に高圧・高温となる場合に発生するフリクションポリマが多く観察されたことD－SOAPで、鉄が.ppm検出されたこと以上のことから判断しました。
報告№106-0334 報告№106-0334 | 分析№106-01754 分析№106-01754 | 106-01754 | 分析の結果、全てのデータが良好であることから、本試料油は継続使用可能であり、軸受の潤滑状態も正常と判断します。この油は継続使用可能と判断します。粘度は良好と判断します。粘度はmm/sと管理限界値以内にあり、良好と判断します。水分は良好と判断します。水分は.ppmと管理限界値の以下にあり、良好と判断します。全酸価は良好と判断します。全酸価はと新油データの.mgKOH/gに比較して高い値であるものの、IRの結果で油劣化の兆候を示すカルボン酸が確認されていないことから、良好と判断します。IRは良好と判断します。IRの結果、油劣化の兆候を示すカルボン酸の吸収が確認されていないことから、継続使用可能な状態にあると考えられます。計数汚染度、重量汚染度、共に良好と判断します。計数汚染度は良好と判断します。計数汚染度はNAS級と当社推奨の管理限界値のNAS級以内にあり良好と判断します。重量汚染度は良好と判断します。重量汚染度は.mg/mlと当社推奨の管理限界値のmg/ml以内にあり良好と判断します。機器の潤滑状態フェログラフィーの結果、異常摩耗の早期発見パラメータであるIs値が.と良好の範囲にあり、潤滑状態は良好と判断します。SOAPの結果、錫が検出されました。SOAPの結果、摩耗により発生する錫が検出されました。又、油の添加剤成分であるリンが検出されました。D－SOAPの結果、錫が検出されました。D－SOAPの結果、摩耗により発生する錫が検出されました。フェログラフィーの結果、継続使用可能な状態にあると判断します。フェログラフィーの結果、異常摩耗の早期発見パラメータであるIs値が.と良好の範囲にあることから、継続使用可能な状態にあると判断します。
報告№103-0006 報告№103-0006 | 分析№103-00094 分析№103-00094 | 103-00094 | 分析の結果、フェログラフィーのIs値がの乗と高く、且つ、金属接触が厳しい場合に発生するシビア粒子が見られることから、ヶ月後に再度分析を実施し、摩耗の進行状況を確認されることを推奨します。尚、本試料油の採油が潤滑油配管ドレン弁から実施されており、配管中の汚染物を採取した可能性が考えられます。今後の採油は、十分にドレンより廃油を実施してから採油するという点に注意して下さい。全酸価が新油値に比較して上昇していることが確認されましたが、IRの結果、新油との差異が確認されず、本試料油は継続使用可能な状態にあると判断します。粘度は判断できませんでした。粘度はmm/sでした。新油データが当社データベースになかったため、判定できなかったものの、油名からISOVGグレードであることが確認できますので、このISOVGグレードの粘度範囲.～mm/s以内にあり、良好と判断します。尚、粘度の変化率を精確に把握することは重要ですので、現在使用している新油を分析し、そのデータを基準に管理することを推奨します。水分は良好と判断します。水分はppmと管理限界値の以下にあり、良好と判断します。全酸価は判定できませんでした。全酸価はmgKOH/gでした。新油データが当社データベースになかったため、判定できませんでした。全酸価は新油データとの比較管理が必要ですので、現在使用している新油を分析し、そのデータを基準に管理することを推奨します。IRは良好と判断します。IRはチャートに示すように、油劣化の兆候を示すカルボン酸の吸収が確認されていないことから、継続使用可能な状態にあると考えられます。但し、このIRも全酸価同様に新油データとの比較による判断が必要ですので、現在使用している新油を分析することを推奨します。計数汚染度、重量汚染度、共に良好と判断します。計数汚染度は良好と判断します。計数汚染度はNAS級と当社推奨の管理限界値のNAS級以内にありました。尚、～μmレンジが級となっており、このサイズの粒子が多いこと確認され、更に、光学顕微鏡写真の結果から砂、鉄錆等の異物が見られることから、汚染要因は外部から混入した異物によるものと考えられました。重量汚染度は良好と判断します。重量汚染度は.mg/mlと当社推奨の管理限界値のmg/ml以内にあり良好と判断します。機器の潤滑状態フェログラフィーのIs値がの乗と高く、且つ、金属接触が厳しい場合に発生するシビア粒子が見られることから、ヶ月後に再度分析を実施し、摩耗の進行状況を確認されることを推奨します。SOAPは銅濃度が高く、油劣化の進行が懸念されました。SOAPの結果、油の添加剤成分であるリン、亜鉛、が検出されました。一方、銅がppm検出されました。銅を使用した部分の溶出が発生していると考えられました。この溶出は検出された亜鉛系添加剤の成分と銅とが反応し、溶出することが知られています。銅濃度は別紙鉱油の酸化に対する金属触媒の影響に示すように銅濃度が増加すると酸化速度が速まりますので、酸化劣化の進行状況を油分析により監視されることを推奨します。D－SOAPの結果、摩耗により発生した鉄が検出されました。D－SOAPの結果、摩耗により発生した鉄が、油の添加剤成分が析出して発生したリン、亜鉛が検出されました。フェログラフィーの結果、Is値がの乗とやや高く、且つ、金属接触が厳しい場合に発生するシビア粒子が見られました。フェログラフィーの結果、Is値がの乗と高く、且つ、金属接触が厳しい場合に発生するシビア粒子が見られることから、ヶ月後に再度分析を実施し、摩耗の進行状況を確認されることを推奨します。
報告№102-0210 | 分析№102-01894 | 102-01894 | 分析の結果、メカニカル油には、約％の多量の水が混入していることと、全酸価が新油値の約倍になっていることから、シール用として使用している水車シール油が水の混入により劣化していることが分かりました。また、摩耗粒子の観察結果から、摺動部では厳しい金属接触が発生していることも分かりました。これらの事から、シール油の更油が必要と判断します。それは、水分がと新油値に比較して非常に高く、全酸価がmgKOH/gと新油値.mgKOH/gに比較して非常に高くなっており、さらに、フェログラフィーの結果、異常摩耗の早期発見パラメータである、Is値がの乗と高く、金属接触が厳しい場合に発生する凝着摩耗によるシビア粒子金属表面の微小突起及び砂等の異物が混入して発生する切削摩耗による切削粒子が多く見られていることから判断しました。特に、シビア粒子は、異常摩耗の目安となるサイズの大型摩耗粒子を超すものも観察され、油膜が形成できていないことがわかりました。今後、水分量が多くなると潤滑性能の低下をまねくため全量更油を実施すると共に、現在使用しているモービルカットから潤滑特性が高く、また、流出しても魚毒性の低い油種、例えば、生分解性潤滑油等に変更をされることを推奨します。
報告№107-4545 報告№108-0460 | 分析№107-02185 分析№108-03180 | 108-03180 | トライボ診断を実施し、潤滑油の変色原因を検討する。一般に、潤滑油が変色する原因は以下のつが考えられます。摩耗粒子の増加油の劣化汚染粒子の混入異種油の混入水分の混入これらの推定される原因を以下の分析結果から確認しています。の中でも基本性状である粘度は、新油データとの比較が必要ですが、測定の結果では粘度がVGの規格値内になっていた水分がppmと当社推奨の管理限界値を大きく超えていた摩耗により発生したと思われる鉄、鉛、銅、外部から混入したと思われるケイ素が検出された以上のことから、潤滑油の変色は、・ギヤ歯面や転がり軸受の軌道面で発生した摩耗粒子の増加・銅、鉛を使用した箇所の摩耗・外部から混入したと思われる砂等の異物の混入・水分の混入が複合して発生していると考えられます。但し、の油の劣化を確認する項目の全酸価、IRが依頼項目には入っていなかったため確認できませんでした。
報告№109-09136 報告№112-00132 | 分析№109-001160 分析№112-000540 | 112-000540 | 潤滑油は継続使用可能な状態にあると判断します。分析結果は良好と判断します。粘度粘度はmm/sと新油値.mm/sに比較して、粘度変化率は+％で、当社推奨の管理限界値である±％以内にあり、良好と判断します。水分はppmと当社推奨の管理限界値の以下にあり、良好と判断します。酸価はmgKOH/gと新油値mgKOH/g以下にあり、良好と判断します。
報告№109-09136 報告№111-00456 | 分析№109-001160 分析№111-002109 | 111-002109 | 潤滑油は継続使用可能な状態にあると判断します。粘度、全酸価、IR、RBOTの各データは良好でした。尚、RBOTは、新油値に比較して大きな値であり減少傾向は確認されませんでした。このことから、酸化防止剤の消耗は確認されず、この油は継続使用可能な状態にあると判断できました。水分は良好でした。
報告№111-00372 報告№111-00372 | 分析№111-001676 分析№111-001732 | 111-001732_date120111 | グリースの物理的性状は良好と判断します。グリースは継続使用可能な状態にあると判断します。≪状態監視とパラメータ≫分析の目的および各分析のパラメータは以下の通りです。特性低下目的：グリースの分析結果から、グリースの物理的性状や劣化傾向などを確認する。全酸価JISK赤外線吸収スペクトルJISKちょう度JISK滴点JISK摩耗目的：グリース中の摩耗粒子を分析する事により、回転・摺動部の潤滑状態、摩耗劣化の程度、余寿命などを解析する。摩耗診断電子顕微鏡観察JISKX線マイクロアナリシス油中金属濃度JISK≪分析結果≫特性低下全酸価：良好全酸価.mgKOH/gは新油値のmgKOH/g以内にあることから問題は無いと判断します。赤外線吸収スペクトル：良好ちょう度：良好ちょう度値はと当社推奨の管理上限値であるから以内に留まっています。滴点：良好滴点はと新油値のに比較し低いものの、有機物・有機化合物試験の結果で油劣化の兆候を示すカルボン酸の吸収が見られないことから問題は無いと判断します。摩耗摩耗診断電子顕微鏡観察・X線マイクロアナリシス：今回は実施していません。油中金属濃度：今回は実施していません。
報告№109-09136 報告№110-00450 | 分析№109-001160 分析№110-002021 | 110-002021 | Iカップリング発光分光分析供試の作動油をSOAP／D－SOAPで分析した結果、鉄、鉛、ニッケル、リン、亜鉛、カルシウム、ナトリウムが検出されました。これらの検出された金属元素から発生箇所を推定すると鉄、鉛、ニッケル・シリンダ・ポンプ等リン、亜鉛・オイル添加剤カルシウム、ナトリウム・外部混入異物であると思われます。このうち、機械部品が摩耗したと思われる元素はのグループです。D－SOAPで亜鉛がppm検出されたことから、スラッジが発生していると思われます。水分、計数汚染度、重量汚染度は共に良好でした。分析の結果、油の添加剤成分の亜鉛の析出によるスラッジの発生が確認されました。
報告№108-6013 報告№108-0115 | 分析№108-00576 分析№108-00659 | 108-00659 | 汚染度を確認する。分析の結果、計数汚染度がNAS級とやや高い値でした。フィルタ表面の異物観察で鉄錆、砂等の外部混入異物が多く観察されました。今回の採油は対象設備の停止中に排油口から採油を実施しているため、観察されたこれらの異物は、排油口配管内部に残留していた汚染物の可能性が考えられました。汚染度が管理限界値に到達した場合、軸受軌道面に異物が噛み込み切削摩耗に進展することが懸念されます。切削摩耗は異物が混入していない状態に比較して、摩耗進行速度が速く注意が必要です。運転を行うには、油槽内を清浄な潤滑油等で洗浄し、汚染度を清浄な状態にすることが大切です。
報告№109-09136 報告№113-00696 | 分析№109-001160 分析№113-002993 | 113-002993_date140414 | 潤滑油は物理的性状が良好の範囲にあるものの、計数汚染度がやや高い値でした。今後、汚染度の増加に伴い、汚染物が潤滑部に噛み込むことによる摩耗の進行が懸念されます。軸受は継続使用可能な状態にあると判断します。但し、今後の摩耗推移を確認するためにも傾向監視を継続することが有効です。定期的な分析今後の汚染度の増加および疲労摩耗の推移を監視するため、定期的な分析実施を推奨します。新油との比較による評価を示す粘度、酸価のデータは新油値を基準として評価します。今後分析を実施する場合は、新油を同時に分析することをご検討下さい。異常摩耗の早期発見のパラメータであるIs値は、前回のレベルからレベルに低下し、正常です。但し、潤滑部の摩耗が認められたため、定期的に潤滑油分析を実施し、摩耗推移を監視することが有用と考えます。フェログラフィーで観察された代表的な粒子は、以下の通りです。正常な摩耗粒子・潤滑状態が正常なマイルド摩耗により発生。疲労摩耗粒子・繰返し応力による金属疲労で発生。大型化するとフレーキングやスポーリングの発生が懸念されます。計数汚染度はNAS級と、当社推奨の管理限界値以下であるものの、やや高い値でした。フィルタ残渣に金属片、鉄錆、砂等が確認されたことから、汚染度が高い要因は、摩耗粒子と外部混入異物の影響と考えられます。水分、IRの各データは良好です。粘度粘度はmm/sでした。当社に新油値のデータが無いため、新油カタログ値.mmsと比較すると、粘度変化率は-％であり、当社推奨の管理限界値以下にあり、良好です。酸価は.mgKOH/gでした。当社に新油値のデータが無いことから、比較評価できませんでしたので、新油を分析し、比較評価をすることが有用です。
報告№109-09166 報告№109-09166 | 分析№109-001365 分析№109-001365 | 109-001365 | 分析の結果、前回に比較して異常摩耗の早期発見パラメータであるフェログラフィーのIs値がの乗から乗に桁減少し、観察された摩耗粒子は、前回同様に微小な疲労摩耗粒子が支配的であることから、本軸受は継続使用可能と判断します。これらのことは、前回同様に計数汚染度は等級に変化はなく、SOAP／D-SOAPの鉄濃度に変化がないことに異常摩耗の早期発見パラメータであるフェログラフィーのIs値がの乗から乗に桁減少し、摩耗粒子の形態観察の結果、微小な疲労摩耗粒子が多く観察されたこと以上のことから判断しています。計数汚染度はやや高い値となっています。計数汚染度はやや高い値となっています。計数汚染度はNAS級と当社推奨の管理限界値のNAS級以内にあるものの、やや高い値となっています。重量汚染度は.mg/mlとなっています。重量汚染度は.mg/mlとなっています。機器の潤滑状態フェログラフィーの結果、微小な疲労摩耗粒子が多く観察されています。SOAPの結果、鉄が検出されています。SOAPの結果、摩耗により発生する鉄、油の添加剤成分であるリンが検出されています。D－SOAPの結果、鉄が検出されています。D－SOAPの結果、摩耗により発生する鉄が検出されています。フェログラフィーの結果、微小な疲労摩耗粒子が多く観察されています。フェログラフィーの結果、異常摩耗の早期発見パラメータであるIs値がの乗とやや高く、摩耗粒子の形態観察の結果、微小な疲労摩耗粒子が多く観察されています。
報告№108-0457 報告№108-0457 | 分析№108-03119 分析№108-03123 | 108-03123 | 、軸受の潤滑状態を確認する。今回の採油は、対象設備の停止中にドレンプラグから実施しているため、油循環中に採油した場合に比較し、油中粒子の沈降の影響を受け、分析データが高濃度に出る可能性があります。今回の分析は以上のことを踏まえて結果を検討します。を示すRBOTを除く項目は良好です。RBOTがminと新油値のminからmin減少しています。使用開始時期が不明であるため減少傾向を確認することは出来ませんが、今後の使用状況によっては酸化防止剤の減少により、添加剤の効果がなくなり基油の劣化に進展することも懸念されます。今後は、ヶ月に度分析を実施し、劣化の進行速度を確認することを推奨します。軸受の潤滑状態異常摩耗の早期発見パラメータであるフェログラフィーのIs値がの乗とやや高く、摩耗粒子の形態観察で金属接触が厳しい場合に発生するシビア粒子がやや多く観察されています。今後、さらに摩耗が進行することが懸念されるため、定期的に分析を実施し、摩耗の進行状況をチェックすることを推奨します。次回採油時期は、今回の採油から時間以上経過して採油を実施すれば、理論的には摩耗の進行状態の確認ができますので、この経過時間を参考に検討されることを推奨します。尚、次回の採油は、粒子の沈降の影響を少なくすることが重要であり、そのため油中粒子が均一な分散状態で実施されることを推奨します。
|  | 100-02198 | 又、フェログラフィーの摩耗粒子形態観察の結果、ボールネジ部、ベアリングの軌道面、転動面の疲労摩耗により発生した粒子が若干見られており、微小な剥離が発生しているものと推定されました。以上のことから、ギヤ歯面では、高い圧力により油膜が切れ金属接触が発生し、ボールネジ、ベアリング軌道面、転動面では、若干疲労摩耗が発生しているものと考えられました。今回の考察の参考とするため、貴社において、過去に障害を予知した事例と比較してみました。その事例は、電動サーボのギヤ及びボールネジに異常の兆候が確認されています。双方のデータを下表により比較してみます。結果は、異常の兆候が確認された過去のデータをとした場合、今回データの割合は、～%の範囲にありました。％となっているのは、計数汚染度の～μmレンジであり、これは、フェログラフィーで確認されたフリクションポリマの影響と考えられました。このことを除くと、最も高い値はD－SOAPの鉄濃度の％でした。これはギヤ歯面やボールネジの摩耗の進行状態を示していると考えられます。尚、次回油補充時には、フラッシング及び濾過後に、分析を実施し、そのデータを初期値として管理することを推奨します。
報告№108-5082 報告№108-5082 | 分析№108-02989 分析№108-02989 | 108-02989 | トライボ診断の結果、全てのデータは良好の範囲にありました。尚、泡立ち試験の結果は、-と新油値の-に比較して消泡性能が高く良好と判断します。機器の潤滑状態潤滑状態指数はの乗と濾過設備のない機器であれば正常な潤滑状態にあると判断できますが、ギヤボックスの油系統にはインラインフィルタとオフラインフィルタがあり、μmサイズ以上の粒子の大部分は捕捉され、異常な摩耗状態が発生したとしても正常な潤滑状態にあると誤認してしまう可能性があります。そこで、フィルタが設置されていない場合の潤滑状態を、一般的なフィルタの効率である.と仮定し、粒子の発生状況から潤滑状態を推定します。その結果、ギヤは継続使用可能な状態にあると思われますが、潤滑状態指数は摩耗が厳しい状態であるの乗領域にあると推定できます。推定結果は、フィルタの濾過効率を仮定して求めたものですが、フィルタがない状態では油中の粒子濃度は現在より高いことは明らかです。そのためヶ月以内に再度分析を実施し、摩耗進行の有無をチェックすることを推奨します。尚、フィルタの捕捉の影響による誤認を避けるため、これまでの採油箇所に加え、インラインフィルタやオフラインフィルタの捕捉物も分析し、その結果から潤滑状態を評価することを提案します。フィルタ捕捉物の分析を実施する際には、フィルタ使用時間の情報をご提供いただけますようお願い致します。泡立ち試験の結果は、-と新油値の-に比較して消泡性能が高く良好と判断します。水分が新油に比較して高い値です。使用油であるAlphasynPGは、ポリグリコールベースの合成ギヤオイルであるため、水分を吸収しやすい特性があります。今後は、水分濃度の増加に注意されることを推奨します。粘度は良好。粘度はmm/sと新油値.mm/sに比較して、粘度変化率は-.％で、当社推奨の管理限界値である±％以内にあり、良好と判断します。粘度はmm/sとなっています。粘度はmm/sとなっています。粘度指数はとなっています。粘度指数はとなっています。泡立ち試験は-となっています。泡立ち試験の結果は、-と新油値の-に比較して消泡性能が高く良好と判断します。水分は新油値より若干高い値となっています。水分はppmと新油値より若干高い値となっています。全酸価は良好。全酸価は.mgKOH/gと新油値.mgKOH/gに比較して高いものの、IRの結果で油劣化の兆候を示すカルボン酸の吸収が確認されていないことから、良好と判断します。機器の潤滑状態摩耗粒子の形態観察の結果、ギヤ歯面の摩耗で発生したと推定されるμmサイズの摩耗粒子が観察されています。μmサイズの摩耗粒子が観察されています。異常摩耗の早期発見パラメータである潤滑状態指数がの乗と正常の範囲にあるものの、摩耗粒子の形態観察の結果、ギヤ歯面の摩耗で発生したと推定されるμmサイズの摩耗粒子が観察されています。
報告№107-0366 報告№113-00412 | 分析№107-01900 分析№113-001637 | 113-001637 | 濾過前の試料油を分析した結果、SOAPで亜鉛が検出されました。亜鉛を使用した箇所の溶出・摩耗SOAPの結果、亜鉛が検出されました。亜鉛を使用した箇所の溶出・摩耗が発生していると思われます。亜鉛メッキ等であった場合、耐食性が低下して腐食に進展することが懸念されます。これらの障害発生に対する弊害を勘案の上、定期的にトライボ診断を実施し、摩耗の進行状況および汚染度を確認することを推奨します。
報告№108-5071 報告№111-00151 | 分析№108-02721 分析№111-000765 | 111-000765 | 潤滑油は継続続使用可能な状態にあるものの、今後は障害予防を目的に以下の対策を推奨します。追加分析消泡性能が低下した場合、ギヤ歯面での油膜形成に影響が出て摩耗の発生が進展することがあります。今後は消泡性能低下の影響により摩耗が進展する可能性がありますので、フェログラフィーおよびSOAP-Tを追加して摩耗状況を確認することを推奨します。分析結果泡立ち試験の結果、消泡性能が低下していることが確認されました。粘度粘度はmm/sと新油値mm/sに比較して、粘度変化率は-％で、当社推奨の管理限界値である±％以内にあり、良好と判断します。泡立ち試験泡立ち試験は-と新油に比較して高い値でした。水分は.ppmと当社推奨の管理限界値の以下であり、良好と判断します。全酸価全酸価は.mgKOH/gと新油値.mgKOH/gに比較して高いものの、IRの結果で油劣化の兆候を示すカルボン酸の吸収が確認されていないことから、良好と判断します。
報告№102-0351 報告№102-0351 | 分析№102-03398 分析№102-03398 | 102-03398 | 結論メタルの摩耗が確認されました。年月以降、メタルの更新や手入れがなく、且つ、更油や新油の補充が無かったとすると、メタルの表面は、摩耗が進行し、鏡面状態になっていると考えられるため、至急開放点検が必要と判断します。粘度は良好と判断します。粘度はmm/sと非常に良好の範囲にありました。水分は良好と判断します。水分はppmと非常に良好の範囲にありました。全酸価は良好と判断します。全酸価は.mgKOH/gと非常に良好の範囲にありました。RBOTは良好と判断します。RBOTはminと非常に良好の範囲にありました。計数汚染度は、良好の範囲にあるものの、前年度に比較してランク上昇していました。計数汚染度は、NAS級と、前年度濾過前のNAS級に比較して、約年ヶ月間でランク上昇しました。重量汚染度は.mg/mlと非常に良好の範囲にありました。重量汚染度は.mg/mlと非常に良好の範囲にありました。機器の潤滑状態油中の金属粒子濃度を分析するSOAPの結果、ケイ素がppmと前回のppマンガン比較してppm上昇していました。このケイ素は、油の添加剤の消泡剤の主成分ですが、通常、消泡剤のケイ素は～ppm程度ですので、今回検出されたケイ素は消泡剤ではないと考えられます。ケイ素は砂の主成分ですが、フェログラフィーで確認された砂が少ないことから、外部から混入した砂によるものではないと思われます。シリコングリースをシール部に塗布している場合、このシリコングリースが潤滑油に混入している可能性があります。以上のことから、ケイ素は外部から混入した異物ですが、けい砂等の砂ではなく、シリコングリース等である可能性がありますので、使用している箇所があるかについてご確認下さい。油中の金属粒子濃度を分析するSOAP及びD-SOAPの結果、軸受メタルの摩耗により発生したと考えられる錫がSOAPで、D－SOAPが検出されていました。但し、本軸受油は、年に度濾過を実施しており、メタルの摩耗量を検討する場合は濃度補正を行う必要があります。錫濃度を補正した結果を別表に示します。この結果から、年月以降更油を実施していなければ、ppmになっていたと考えられることが出来ます。この補正後の錫濃度と油量リットルから摩耗量を下式により計算しました。 ・式 .cmとなります。従いまして、下図のような体積をもつ金属片が摩耗した計算となります。この体積.cmを軸受メタルの摩耗面積で割りますと平均的な摩耗深さとなります。この摩耗面積は当社の経験によれば、スラストメタル面積の約分の程度となることが確認されており、軸受の支持面積cmからスラストメタル面積とパッド枚数枚から計算するとcmとなります。摩耗体積.cmとcmから平均的な摩耗深さを求めると.μmとなります。スラストメタルの表面粗さをRmaxμmとしますと既にスラストメタル表面は摩耗が進行し鏡面状態になっていると考えられますので、至急メタルの点検が必要と判断します。但し、今回の分析結果は、年月以降、メタルの更新や手入れがなく、且つ、更油や新油の補充がなかったことを前提にしておりますので、この前提が一致していない場合は、再計算を行う必要があります。一致していない場合は、ご連絡頂けますよう、お願い申し上げます。
報告№108-7005 報告№108-7005 | 分析№108-01661 分析№108-01661 | 108-01661 | 今回の採油は、対象設備の停止中にドレンプラグから実施しているため、油循環中に採油した場合に比較し、油中粒子の沈降の影響を受け、分析データが高濃度に出る可能性があります。今回の分析は以上のことを踏まえて結果を検討しました。分析の結果、シリンダ、ピストンリング等の摩耗、およびカルシウム、亜鉛、リンなどの油添加剤成分の析出が確認されたものの、摩耗の状態は軽微であり、継続使用可能と判断します。尚、上述しましたように今回の採油は対象設備の停止中の採油であるため、対象設備の運転中の採油に比較して汚染度は高目に出ている可能性があります。採油は、粒子の沈降の影響を少なくすることが重要であり、そのため油中粒子が均一な分散状態で実施されることを併せて推奨します。油の劣化状況をより精密に判定するには新油との比較が必要です。今後、油劣化の予測を行う場合、新油データが必要ですので、現在使用している貴社保有の新油をご提供下さい。粘度は良好と判断します。粘度はmm/sでした。また、VGの規格値内にあることから良好と判断します。尚、粘度は、現在使用している貴社保有の新油分析結果を基準に管理する方法が望ましく、新油をご提供下さい。水分は良好と判断します。水分はppmと当社推奨の管理限界値の以下であり、良好と判断します。全酸価は判定出来ませんでした。全酸価は.mgKOH/gでした。尚、全酸価は、現在使用している貴社保有の新油分析結果を基準に管理する方法が望ましく、新油をご提供下さい。RBOTは判定できませんでした。RBOTはminでした。尚、RBOTは、現在使用している貴社保有の新油分析結果を基準に管理する方法が望ましく、新油をご提供下さい。は良好と判断します。計数汚染度は良好と判断します。計数汚染度はNAS級と当社推奨の管理限界値のNAS級以内にあり、良好と判断します。機器の潤滑状態D－SOAPの結果、油の添加剤成分であるカルシウムがやや多く検出されました。SOAPの結果は良好です。SOAPの結果、鉄、銅、油の添加剤成分であるリン、亜鉛、カルシウム、ケイ素が検出されました。D－SOAPの結果、油の添加剤成分であるカルシウムが多く検出されました。D－SOAPの結果、鉄、油の添加剤成分であるリン、亜鉛、カルシウム、外部から混入したと思われるナトリウムが検出されました。フェログラフィーの結果は良好です。異常摩耗の早期発見パラメータであるフェログラフィーのIs値がの乗と良好の範囲にあり、潤滑状態は正常と判断します。
報告№105-8011 報告№105-0159 | 分析№105-00505 分析№105-01082 | 105-01082 | 本試験は、トライボ診断を実施し、軸受の潤滑状態、汚染状況、油の劣化状態を確認することを目的としました。軸受の潤滑状態転がり軸受の寿命の指標となるフレーキングの発生が確認されていないことから、現在のところ、ベアリングは継続使用可能な状態にあると判断します。汚染状況計数汚染度がNAS級、重量汚染度が.mg/mlと共に清浄でした。油の劣化状態油の劣化状況を確認するために実施した粘度、水分、全酸価、IRの各データが良好であることから、この油は継続使用可能と判断します。
報告№109-09136 報告№113-00222 | 分析№109-001160 分析№113-000852 | 113-000852 | 潤滑油の変色原因を調査するため、潤滑油を分析した結果、潤滑油中の粒子には摺動部が高圧・高温になった場合に発生するフリクションポリマが比較的多く観察され、また、潤滑油を濾過した.μmのミリポアフィルタ上には鉄錆と砂などの外部混入異物が観察されました。このことから、潤滑油の変色は、これらの要因が複合して発生したと推定されます。フリクションポリマの発生は、潤滑状態の厳しさが増していく事を示すパラメータであることから、今後も引き続き潤滑油診断を実施することと、振動値の変化や音の発生にも注意を払って監視することを推奨します。WearMATE【定量分析：Is値】Is値は異常摩耗の早期発見パラメータのつで、摩耗程度を定量化するために用います。今回のIs値はの乗と良好な状態でした。WearMATE【定性分析：摩耗粒子および摩耗形態観察】分析結果から観察された代表的な粒子は、以下の通りでした。フリクションポリマ・局部的に高圧・高温となる場合に発生。フィルタ表面の異物観察の結果、鉄錆、砂等が支配的でした。．水分、酸価、IRの各データは良好でした。
|  | 113-002512 | フェログラフィーで観察された代表的な摩耗粒子は以下の通りです。疲労摩耗粒子・繰返し応力による金属疲労で発生。大型化するとフレーキングの発生が懸念されます。
報告№109-09136 報告№114-00160 | 分析№109-001160 分析№114-000485 | 114-000485 | 潤滑油の劣化は確認されなかったものの、油中の汚染度が高い値でした。今後、バルブ類の動作障害やフィルタの目詰まり等が発生することや、切削摩耗の発生が懸念されます。対象設備は継続使用可能な状態にあると判断します。但し、今後の摩耗推移を確認するためにも傾向監視を継続することが有効です。濾過材の使用状況の確認本設備には濾過機が設置されており、常時運転しているため、汚染状態が悪化した原因は、濾過機の性能が低下した可能性が考えられます。濾過材の使用状況などの確認を推奨します。定期的な分析今後の凝着摩耗の推移を監視するため、定期的な分析実施を推奨します。濾過機の入口と出口から採油本設備には、濾過機が設置されており、常時運転しているため、常に正常な状態に保持され摩耗の変化が生じても検出されない可能性があります。潤滑状態をより正確に把握するには、濾過機の入口と出口から採油を実施し、その差異から濾過効率を求め、それを根拠に摩耗の進行状況を確認することを推奨します。異常摩耗の早期発見のパラメータであるIs値は、前回の-レベルからレベルに上昇しているものの、正常です。但し、フェログラフィーで観察された摩耗粒子の中には、μmサイズの大型のシビア粒子が観察されました。シビア粒子は、視野に個と少ないことから、直ちに異常ではないものの、今後の摩耗進行が懸念されます。シビア粒子は、摩擦面が将来的に異常摩耗へ進展する可能性を示唆しているため、傾向監視が有用と思われます。詳細は、別紙傾向監視が必要な摩耗粒子をご覧ください。前回に比較して計数汚染度はNAS級からNAS級にランク上昇し、当社推奨の管理限界値に到達していました。フィルタ残渣に、鉄錆、砂等が観察されたことから、汚染度が高い要因は、摩耗と外部混入異物と思われます。前回同様に粘度、水分、酸価、IRの各データは良好です。
報告№109-09136 報告№113-00213 | 分析№109-001160 分析№113-000826 | 113-000826 | 潤滑油は継続使用可能と判断しますが、油中の汚染度が高い値でした。減速機減速機は、直ちに異常につながるような摩耗粒子が観察されなかったことから、継続使用可能な状態にあると判断します。但し、今後の摩耗進行の有無を確認するためにも傾向監視を継続することが有効です。定期的な分析油中の汚染度が高いことから、今後、異物の噛み込みによる切削摩耗が懸念されるため、定期的に分析を実施することを推奨します。バックラッシによる評価トライボ診断では、バックラッシの増加量を分析結果から計算できますので、構造が確認できる図面、ギヤの形式、歯形、モジュール、歯数、歯幅、油入替後の稼働時間ならびに分解点検後の稼働時間をお知らせ下さい。計算結果をご報告いたします。はフェログラフィーおよびSOAP/D-SOAPの結果から総合的に判断した結果、継続使用は可能ですが、今後の機器の機能を確認するためにも傾向管理が有用と考えます。フェログラフィー【定量分析：Is値】Is値は異常摩耗の早期発見パラメータのつで、摩耗程度を定量化するために用います。Is値は前回に比較して、の乗から乗と、低い値でした。フェログラフィー【定性分析：摩耗粒子および摩耗形態観察】分析結果から観察された代表的な粒子は、以下の通りでした。疲労摩耗粒子・繰返し応力を受けて発生。Iカップリング発光分光分析【SOAP/D-SOAP】検出された金属元素から発生箇所を推定すると、以下の通りでした。鉄、鉛、銅、アンチモン、亜鉛・ギヤ、軸受等リン・添加剤カルシウム、アルミニウム、ナトリウム・外部混入異物本試料油は、分析の結果から潤滑油添加剤としてμm以下のモリブデンが使用されていることがわかります。モリブデンは、有機モリブデンと二硫化モリブデンの種類が添加剤として使用され、有機モリブデンは油に溶解し、粒子としてのモリブデンは二硫化モリブデンであり、一般にマイクロパウダーであることが多く、本試料油が新油の場合は、分析の結果から～μmのサイズが極めて多いことがわかります。そのため、診断に影響が出るこのサイズを除外して診断する必要があります。今回、モリブデンの影響を除外してデータを見ると、計数汚染度はやや高い値でした。
報告№105-6050 報告№105-4567 | 分析№105-01529 分析№105-02748 | 105-02748 | 分析の結果、摩耗粒子形態観察で摩擦熱が高い場合に発生する球状粒子が多く観察されました。球状粒子は、異常の兆候を示す形態のパラメータで、この摩耗粒子が発生する場合、潤滑状態に注意が必要です。球状粒子の発生原因は、一般に、溶接工事、溶接作業などによる溶接スパッタの混入、厳しい金属接触による摩耗、が考えられます。球状粒子の発生原因が、の溶接スパッタの混入であれば、今後増加しないと思われますが、が考えられる場合は、原因を取り除かなければ球状粒子は増加すると考えられます。予防処置としてヶ月以内に再度分析を実施し、この球状粒子の増加の有無を確認されることを推奨します。
報告№109-09136 報告№111-00371 | 分析№109-001160 分析№111-001672 | 111-001672 | 潤滑油および軸受は継続使用可能な状態にあると判断します。但し、疲労摩耗の進行が懸念されるため、以下の対策を推奨します。疲労摩耗の進行を監視するため、定期的に分析を実施し、摩耗の進行状況を確認することを推奨します。フェログラフィー異常摩耗の早期発見パラメータとして摩耗粒子を定量化して評価するフェログラフィーのIs値は、前回ののマイナス乗からの乗に上昇し、潤滑状態が厳しくなっていることを示していました。摩耗粒子の形態で比較的多く観察された粒子は、繰返し応力を受けて発生する疲労摩耗粒子、局部的に高圧・高温となる場合に発生するフリクションポリマでした。これらの摩耗粒子が観察された場合、潤滑部で発生している摩耗形態は、疲労による疲労摩耗であり、そして局部的ではあるものの高圧・高温の箇所が発生していることも分かります。フリクションポリマは、潤滑油が軌道面に押し込められ高圧状態になると同時に、圧縮熱により高温状態になった結果、基油自身が重合反応を起こし生成することが知られています。そのため、高圧高温状態の解消がなされなければ、潤滑油の劣化が進行し、粘度上昇に因る潤滑異常に進展する場合があります。Iカップリング発光分光分析供試の潤滑油を分析した結果、検出された金属元素は、SOAPの結果表に示すように、鉄、鉛、銅、アンチモン、錫、リン、亜鉛、カルシウム、アルミニウム、ケイ素、ナトリウムが検出されました。これらの検出された金属元素から発生箇所を推定すると鉄、鉛、銅、アンチモン、錫・軸受等リン・オイル添加剤亜鉛、カルシウム、アルミニウム、ケイ素、ナトリウム・外部混入異物であると思われます。このうち、機械部品が摩耗したと思われる元素はのグループです。前回に比較して計数汚染度はNAS級からNAS級からランク増加し、やや高い値でした。D－SOAPで油の添加剤成分であるリンが検出され、フィルタ表面の異物観察で表面が茶褐色で金属片、鉄錆、砂等が観察されたことから、汚染度が高い要因は、摩耗とスラッジ、そして外部混入異物の影響と思われます。前回同様に粘度、水分、全酸価、IRの各データは良好でした。
報告№107-0366 報告№110-00050 | 分析№107-01900 分析№110-000141 | 110-000141 | 濾過前の試料油を分析した結果、摩耗粒子形態観察で前回に比較して金属接触が厳しく、且つ、摩擦熱が高い場合に発生する球状粒子がやや多く観察されました。・球状粒子観察された摩耗粒子の中でも球状粒子は、異常摩耗の兆候を示す形態のパラメータで、この摩耗粒子が発生する場合、潤滑状態に注意が必要です。球状粒子の発生原因は、一般に、溶接工事、溶接作業などによる溶接スパッタの混入電食による発生厳しい金属接触による摩耗が考えられます。球状粒子の発生原因が、）の溶接スパッタの混入であれば、今後増加しないと思われますが、）、）が考えられる場合は、原因を取り除かなければ球状粒子は増加すると考えられます。これらの障害発生に対する弊害を勘案の上、予防処置として運転再開後ヶ月以内に再度分析を実施し、球状粒子の増加の有無を確認されることを推奨します。念のため、主機の起動時、停止時の温度チャートから軸受温度に微妙な変化がないかを確認されることを併せて推奨します。なお、球状粒子は発電所内で溶接等を伴う工事があった場合、軸受油槽内部に進入する可能性があります。念のため、ここ～年程度の間に溶接を伴う工事がなかった確認をお願いいたします。
報告№109-09094 報告№109-09094 | 分析№109-000938 分析№109-000938 | 109-000938_100127 | 分析の結果、有機物・有機化合物で検出されたピークには新グリースと異なるピークが検出されました。グリース名が違うか、或いは、異種グリースが混入した可能性が考えられますので、グリース名、異種グリース混入の可能性を確認する必要があります。≪状態監視とパラメータ≫分析の目的および各分析のパラメータは以下の通りです。特性低下目的：グリースの分析結果から、グリースの物理的性状や劣化傾向などを確認する。全酸価JISK赤外線吸収スペクトルJISKちょう度JISK滴点JISK摩耗目的：グリース中の摩耗粒子を分析する事により、回転・摺動部の潤滑状態、摩耗劣化の程度、余寿命などを解析する。摩耗診断電子顕微鏡観察JISKX線マイクロアナリシス油中金属濃度）JISK≪分析結果≫特性低下全酸価：良好全酸価.mgKOH/gは新油値の.mgKOH/g以内にあることから問題は無いと判断します。赤外線吸収スペクトル：良好ちょう度：良好ちょう度値と当社推奨の管理限界値であるから以内に留まっています。滴点：良好滴点はと新油値のに比較し高いものの問題は無いと判断します。摩耗摩耗診断電子顕微鏡観察・X線マイクロアナリシス：今回は実施していません。油中金属濃度：今回は実施していません。
報告№109-09136 報告№114-00213 | 分析№109-001160 分析№114-000697 | 114-000697 | 分析の結果、計数汚染度がNAS級と当社推奨の管理限界値以下であるものの、やや高い値となっています。今後、油中の汚染物が軸受摺動面に噛み込み摩耗が進行することが懸念されます。軸受は継続使用可能と判断します。但し、軸受メタルの摩耗が確認されているため、以下の対策を推奨します。定期的な分析および分析周期の検討定期的な潤滑油分析によるトライボ診断を実施することにより、分析データの変化から異常の兆候を早期に発見することが可能となります。別紙金属摩耗粉の平衡速度から計算する採油周期に示すように、計算では運転時間が時間で平衡濃度に到達すると思われます。そのため、本設備は時間経過すれば、いつでも採油可能ですので、この時間を目安に次回の採油時期を検討することを推奨します。次回の結果で摩耗状態が良好と確認されれば、分析周期を定期分析の周期にもどし、異常な摩耗状態と確認できた場合には分析周期をさらに短縮して、傾向管理していくことを併せて推奨します。軸受メタルの情報提供今後軸受メタルの摩耗が進行した場合、摩耗程度を評価する必要がありますので、次回分析時には、メタルサイズ、油入れ替え後の稼働時間ならびに直近のメタル交換からの稼働時間をお知らせください。分析結果異常摩耗の早期発見のパラメータであるIs値は-レベルと正常です。また、異常摩耗の兆候を示す摩耗粒子が顕著に観察されなかったことから、は良好と判断します。SOAPの結果、軸受メタルの成分である錫が検出されていることから、軸受メタルの摩耗が発生していると推定されます。今後、軸受メタルの摩耗が進行した場合、油膜が形成されにくくなり、最終的には焼損する場合もあるため、注意が必要です。計数汚染度はNAS級と当社推奨の管理限界値以下であるものの、やや高い値となっています。フィルタグラムで金属片、鉄錆、砂等が観察されていることから、汚染度が高い要因は、摩耗と外部混入異物の影響と思われます。粘度、水分、酸価、IRの各データは良好と判断します。
報告№104-8044 報告№104-6075 | 分析№104-02040 分析№104-02262 | 104-02262 | オーバーホールヶ月後に初期試験を実施した結果、計数汚染度がNAS級と当社推奨の管理限界値に到達していました。粒子分布を詳細に見ると、～μmサイズの大型の粒子が多いことが判りました。摩耗粒子形態観察で、外部から混入した鉄錆・砂が多く観察されました。混入による影響は直ちにないと思われますが、今後、これらの異物がシリンダ摺動面に噛み込み摩耗が進行し、バルブ類の動作障害が懸念されるため、濾過を実施されることを推奨します。これらのことは、計数汚染度がNAS級と当社推奨の管理限界値に到達していたこと摩耗粒子形態観察の結果、外部から混入した鉄錆・砂が多く観察されたこと光学顕微鏡写真に示すように、外部から混入した鉄錆・砂が多く見られたこと以上のことから判断しました。尚、入口弁圧油槽には静電浄油機が設置されており、常時濾過を実施している場合、静電浄油機の濾過効率が低下している可能性があります。濾過効率を確認するため、浄油機の入口と出口の箇所から採油を実施し、それぞれの分析データから濾過効率を確認されることを推奨します。
報告№104-0017 | 分析№104-00202 | 104-00202 | 本トライボ診断は、軸受潤滑油を分析し、その分析結果から軸受の劣化状態を評価し、継続使用の可否を判断するとともに、油劣化・汚染状態についても評価することを目的としました。尚、本機器は夏期重負荷期のみ稼動します。分析の結果、正常な摩耗状態で発生する軸受の摩耗による摩耗粒子が確認されたものの、転がり軸受の寿命を示すフレーキングの発生は確認されず、本軸受は継続使用可能な状態にあると判断します。又、油劣化状況を確認するために実施した粘度、水分、全酸価、IRの各データが良好であることから、この油は継続使用可能と判断します。尚、油中粒子濃度がやや高い値を示しており、これらの粒子が軸受軌道面に噛み込み摩耗を進行させる場合があるため、夏期重負荷期以降に再度分析を実施し、摩耗の進行状況を確認されることを推奨します。
報告№104-0378 報告№105-8000 | 分析№104-02669 分析№105-00054 | 105-00054 | 精点Aを実施した結果、全酸価が.mgKOH/gと当社推奨の管理限界値を超えていました。この要因は、IRの結果で油劣化の兆候を示すカルボン酸の吸収が見られたことから油劣化によるものと考えられます。油中の酸成分の影響で金属表面が腐食して発生する腐食摩耗を予防するため、更油が必要と判断します。貴社の他電力所では、全酸価が上昇し続けたタービン油を使用し、腐食摩耗によって軸受メタルを全て取り替えた例もありますので、このような結果になる前に至急更油が必要と判断します。尚、至急更油できない場合は、分の程度を入れ替えるなどの方法がありますが、その場合は必ず～ヶ月以内に再度分析を実施し、油の劣化状況を確認する事が必要です。これらのことは、全酸価が.mgKOH/gと当社推奨の管理限界値を超えていたことIRの結果、油劣化の兆候を示すカルボン酸の吸収が見られたこと以上のことから判断しました。
報告№106-0219 報告№106-0219 | 分析№106-01223 分析№106-01223 | 106-01223 | 分析の結果、全てのデータが良好であることから、本試料油は継続使用可能であり、軸受の潤滑状態も正常と判断します。但し、SOAPの銅濃度が前回のppmに比較してppmと上昇していました。本試料は、A－BFPと同様で、銅が軸受の主成分ではないため、銅濃度の増加は軸受の摩耗を示しているものではありませんが、本軸受油槽内で銅合金を使用した箇所は、貴社ご提供の図面からデフレクターとバッフルという部品が考えられます。寸法が確認できる図面がないため、摩耗の影響を検討することはできませんが、これらの部品はオイルシールの役目を果たしており、溶出によりシャフトとのギャップが増大し油漏れの原因になる場合も懸念されるため、巡視の際には、油漏れと油面の低下に注意を払い監視する必要があります。今後は、摩耗の増加、油劣化の進行を確認する必要があり、このことを確認するため、ヶ月後に再度分析実施を推奨します。この油は継続使用可能と判断します。粘度は良好と判断します。粘度はmm/sと管理限界値以内にあり、良好と判断します。水分は良好と判断します。水分はppmと管理限界値の以下にあり、良好と判断します。全酸価は良好と判断します。全酸価はmgKOH/gと新油データのmgKOH/g以内にあり、良好と判断します。IRは良好と判断します。IRの結果、油劣化の兆候を示すカルボン酸の吸収が確認されていないことから、継続使用可能な状態にあると考えられます。計数汚染度、重量汚染度、共に良好と判断します。計数汚染度は良好と判断します。計数汚染度はNAS級と当社推奨の管理限界値のNAS級以内にあり良好と判断します。重量汚染度は良好と判断します。重量汚染度は.mg/mlと当社推奨の管理限界値のmg/ml以内にあり良好と判断します。機器の潤滑状態フェログラフィーの結果、異常摩耗の早期発見パラメータであるIs値がと良好の範囲にあり、潤滑状態は良好と判断します。SOAPの結果、前回同様に銅が多く検出されました。SOAPの結果、油の添加剤成分であるリン、亜鉛が検出されました。一方、銅が検出されました。銅を使用した部分の溶出が発生していると考えられます。この溶出は検出された亜鉛系添加剤の成分と銅が反応し、溶出することが知られています。銅濃度は別紙鉱油の酸化に対する金属触媒の影響に示すように銅濃度が増加すると酸化速度が速まりますので、酸化劣化の進行状況を油分析により監視されることを推奨します。D－SOAPの結果、鉄が検出されました。D－SOAPの結果、摩耗により発生する鉄が検出されました。フェログラフィーの結果、継続使用可能な状態にあると判断します。フェログラフィーの結果、異常摩耗の早期発見パラメータであるIs値がと良好の範囲にあることから、継続使用可能な状態にあると判断します。
報告№107-0445 報告№107-0445 | 分析№107-02560 分析№107-02560 | 107-02560 | 分析の結果、ギヤ歯面、転がり軸受の軌道面、共に潤滑状態は正常であることが確認され、継続使用可能な状態にあると判断します。≪バックラッシ増加に対する考察≫D－SOAPの鉄濃度からギヤのバックラッシを求めました。減速機の構造から、最も負荷が大きく、摩耗が進行しやすい箇所をスパイラルベベルギヤと推定し、この部分のバックラッシを求めました。但し、年月から今回までのうち、年月から月までの累積稼働時間が不明であったため、年月から年月の平均的なヶ月当りの運転時間hを、年月から月までがこれと同様であると仮定して、年月から年月までの累積稼働時間を計算しました。その結果、推定される累積稼働時間はhとなりました。この累積稼働時間と鉄濃度から得られたデータを使用してバックラッシを求めました。その結果、減速機に摩耗が集中していたと仮定した場合、初期バックラッシからμm増加したことが推定されました。バックラッシ増加分の上限値は、メーカにより差異はあるものの、当社の推奨するバックラッシは一般に推奨されるμmを管理目安にしており、今回のデータはこの値に比較して十分に小さいことから、本歯車は継続使用可能な状態にあると判断します。但し、摩耗粒子形態観察で局部的に高圧・高温となる場合に発生するフリクションポリマが多く観察されました。今後、油劣化の進行に注意が必要であることから、ヶ月以内に再度分析を実施し、油の劣化状況を確認することを推奨します。これらのことは、SOAP／D－SOAPの結果、ギヤ歯面および転がり軸受の軌道面の摩耗により発生する鉄が若干検出されたものの、フェログラフィーの摩耗粒子形態観察の結果、ギヤ歯面および転がり軸受の軌道面で微小な疲労摩耗により発生する摩耗粒子、局部的に高圧・高温となる場合に発生するフリクションポリマが多く観察されたこと以上のことから判断しました。
報告№109-09136 報告№112-00423 | 分析№109-001160 分析№112-001796 | 112-001796 | 潤滑油および減速機は継続使用可能な状態にあると判断します。但し、今後も摩耗の進行を傾向監視するため、以下の対策を推奨します。定期的な分析今後懸念される摩耗の進行を監視するため、定期的に分析を実施することを推奨します。最適な採油方法本試料油は、機器停止中に点検窓から採油されているため、分析データが低濃度に出ていると推定されます。正確なデータによる診断を行うためにも、今後の採油は、極力運転中もしくは停止直後の油槽中層部から実施されることを推奨します。はフェログラフィーおよびSOAP／D-SOAPの結果から総合的に判断した結果、正常な状態にあると考えられます。フェログラフィー【定量分析：Is値】Is値は異常摩耗の早期発見パラメータのつで、摩耗粒子を定量化するために用います。前回に比較してIs値はの乗から-に低下し、低い値でした。フェログラフィー【定性分析：摩耗粒子および摩耗形態観察】分析結果から比較的多く観察された粒子は、以下の通りでした。正常な摩耗粒子・潤滑状態が正常なマイルド摩耗により発生。Iカップリング発光分光分析【SOAP／D-SOAP】検出された金属元素から発生箇所を推定すると、以下の通りでした。鉄・ギヤ、軸受等リン・添加剤カルシウム、ナトリウム・外部混入異物バックラッシご提供いただいた減速機に関する情報から、スパイラルベベルギヤであり、この部分のバックラッシを求めました。その結果、減速機のギヤ歯面に摩耗が集中していたと仮定した場合、バックラッシの増加量は約μmと推定されました。バックラッシ増加分の上限値は、メーカにより差異はあるものの、当社の推奨するバックラッシは、一般に推奨されるμmを管理目安にしています。この値に比較して十分に小さい値です。前回に比較して計数汚染度はNAS級からNAS級にランク低下し、良好でした。前回同様に粘度、水分、酸価、IRの各データは良好でした。
報告№109-09136 報告№111-00707 | 分析№109-001160 分析№111-003560 | 111-003560 | 潤滑油および軸受は継続使用可能な状態にあると判断できますが、水車修理後の初期値としては油中の汚染度が高すぎることが判りました。そのため、以下の対策を推奨します。濾過油中の汚染度が高く、観察された異物等が軸受摺動面に噛み込み、初期の汚染度により汚染が摩耗を進行させることがあることから、可能であれば濾過を推奨します。再分析今回の分析により汚染度は管理基準値内にあるものの、高いことが分かったことから、再分析により軸受の摩耗状況を確認することを推奨します。再分析は、夏季の負荷期前を推奨します。フェログラフィー異常摩耗の早期発見パラメータとして摩耗粒子を定量化して評価するフェログラフィーのIs値は、潤滑状態がやや厳しいの乗でした。摩耗粒子の形態で比較的多く観察された粒子は、潤滑状態が正常な場合に発生する摩耗粒子異物の噛み込みにより発生する切削粒子金属潤滑部が局部的に油膜切れを起して発生するシビア粒子局部的に高圧・高温となる場合に発生するフリクションポリマ外部から混入したと思われる砂、樹脂等でした。これらの摩耗粒子が観察された場合、潤滑部で発生している摩耗形態は、正常なマイルド摩耗異物による切削摩耗潤滑状態がやや厳しい凝着摩耗であり、そして局部的ではあるものの高圧・高温の箇所が発生していることも分かります。切削摩耗は、他の摩耗形態に比較して摩耗進行速度が速く注意が必要で、定期的なトライボ診断による状態監視が必要と考えます。切削摩耗の原因となる混入異物が残留している場合、この異物により切削摩耗が継続して発生する可能性があります。フリクションポリマは、潤滑油が摺動面に押し込められ高圧状態になると同時に、圧縮熱により高温状態になった結果、基油自身が重合反応を起こし生成することが知られています。そのため、高圧高温状態の解消がなされなければ、潤滑油の劣化が進行し、粘度上昇に因る潤滑異常に進展する場合があります。Iカップリング発光分光分析供試の潤滑油を分析した結果、検出された金属元素は、SOAPの結果表に示すように、鉄、亜鉛、カルシウム、バリウムでした。検出されたこれらの金属元素から発生箇所を推定すると鉄・軸受等バリウム・オイル添加剤亜鉛、カルシウム・外部混入異物であると思われます。このうち、機械部品が摩耗したと思われる元素はのグループです。計数汚染度は管理限界値内にあるものの、やや高い値でした。フィルタ表面の異物観察で鉄錆、砂等が観察されたことから、汚染度が高い要因は、摩耗と外部混入異物の影響と思われます。IR、RBOTの各データは良好でした。
報告№109-09136 報告№112-00145 | 分析№109-001160 分析№112-000581 | 112-000581 | 潤滑油の劣化は確認されていないことから、運転状況に変化がなければ、年は延伸可能と判断します。軸受は継続使用可能な状態にあるものの、今後も摩耗の進行を傾向監視するため、以下の対策を推奨します。定期的な分析疲労摩耗の進行を監視するため、定期的に分析を実施し、分析データによる摩耗の進行状況を確認することを推奨します。最適な採油方法本試料油は、機器停止中に抜き出し口から採油されているにもかかわらず汚染度を示すデータは良好でしたが、今後の採油は、極力運転中もしくは停止直後の油槽中層部から実施されることを推奨します。フェログラフィーIs値は異常摩耗の早期発見パラメータのつで、摩耗粒子を定量化するために用います。今回のIs値はの乗であり、潤滑状態はやや厳しいと判断できます。摩耗粒子の形態で比較的多く観察された粒子は、潤滑状態が正常な場合に発生する摩耗粒子繰返し応力を受けて発生する疲労摩耗粒子でした。これらの摩耗粒子が観察された場合、潤滑部で発生している摩耗形態は、正常なマイルド摩耗疲労による疲労摩耗であることが分かります。Iカップリング発光分光分析【SOAP／D－SOAP】検出された金属元素は、SOAP／D－SOAPの結果表に示すように、鉄、ニッケル、リン、亜鉛、カルシウム、アルミニウム、ナトリウムでした。検出された金属元素から発生箇所を推定すると鉄、ニッケル、亜鉛・軸受等リン・オイル添加剤カルシウム、アルミニウム、ナトリウム・外部混入異物であると思われます。このうち、機械部品が摩耗したと思われる元素はのグループです。計数汚染度は良好でした。粘度、水分、酸価、IRの各データは良好でした。
報告№102-0294 | 分析№102-02840 | 102-02840_正式報告 | 本試験は、潤滑油が変色したため、潤滑油を分析し、変色原因を確認することを目的としました。分析の結果、全酸価が.mgKOH/gと新油に比較して約倍に上昇しており、IRで、劣化の兆候を示すカルボン酸の吸収が見られました。又、RBOTが新油値に比較して％になっていました。これらのことから、変色原因は、油の劣化であることが分かりました。このまま継続使用した場合、貴社の他電力で発生事例が見られたメタルの腐食摩耗に進展する場合が考えられます。今後、劣化が進み軸受メタルの腐食摩耗に進展する場合があるため、早急に更油を実施されることを推奨します。これらのことは、全酸価が.mgKOH/gと、新油に比較して約倍に上昇しており、IRの結果、油劣化の兆候を示すカルボン酸の吸収が見られ、RBOTが新油値に比較して％になっていたことから判断します。又、フェログラフィーの結果、異常摩耗の早期発見パラメータであるIs値は、のマイナス乗と良好の範囲にあり、異常を示す摩耗粒子は、見られませんでした。
報告№107-0366 報告№108-0141 | 分析№107-01900 分析№108-00913 | 108-00913 | 濾過前の試料油を分析した結果、粘度が.mm/sと新油のmm/sに比較して、粘度変化率は+％で、やや不良領域にありました。現在、ISOVGからISOVGに移行しているため異常ではなく、本試料油は継続使用可能と判断します。
報告№109-09136 報告№110-00054 | 分析№109-001160 分析№110-000182 | 110-000182 | IRを除く項目は良好でした。IRの結果でIRチャートに示すように新油と異なるピークが確認されました。異種油の混入、或いは、油名が違う可能性があります。結論酸化劣化の進行は確認されなかったことから、潤滑油は継続使用可能な状態にあると判断しますが、以下の対策が必要です。異種油の混入、或いは、油名が違う可能性がありますので、再度ご確認下さい。
報告№109-09136 報告№111-00594 | 分析№109-001160 分析№111-002758 | 111-002758 | 潤滑油および軸受は継続使用可能な状態にあると判断します。フェログラフィー異常摩耗の早期発見パラメータとして摩耗粒子を定量化して評価するフェログラフィーのIs値は、潤滑状態が正常なのマイナス乗でした。Iカップリング発光分光分析供試の潤滑油を分析した結果、検出された金属元素は、SOAP-Tの結果表に示すように、リン、カルシウム、ナトリウムでした。検出されたこれらの金属元素から発生箇所を推定するとリン・オイル添加剤カルシウム、ナトリウム・外部混入異物であると思われます。計数汚染度、重量汚染度は共に良好でした。粘度、水分、酸価、IRの各データは良好でした。
報告№106-0375 報告№106-0375 | 分析№106-02040 分析№106-02040 | 106-02040 | 結論前回からメタルの摩耗が若干進行していることが確認されました。メタルの表面は、鏡面状態になっている部分があり、油膜切れが発生しやすい状況になっていると思われるため、点検実施を推奨します。粘度は良好と判断します。粘度はmm/sと非常に良好の範囲にありました。水分は良好と判断します。水分はppmと非常に良好の範囲にありました。全酸価は良好と判断します。全酸価は.mgKOH/gと非常に良好の範囲にありました。RBOTは良好と判断します。RBOTはminと非常に良好の範囲にありました。計数汚染度は、良好の範囲にあるものの、前年度に比較してランク上昇していました。計数汚染度は、NAS級と前年度のNAS級に比較して、約年でランク上昇しました。重量汚染度は良好と判断します。重量汚染度は.mg/mlと非常に良好の範囲にありました。機器の潤滑状態前回からメタルの摩耗が若干進行していることが確認されました。メタルの表面は、鏡面状態になっている部分があり、油膜切れが発生しやすい状況になっていると思われるため、点検実施を推奨します。油中の金属粒子濃度を分析するSOAP及びD-SOAPの結果、軸受メタルの摩耗により発生したと考えられる錫がSOAPでppm、D－SOAPで検出され、いずれも前回に比較して増加していることが確認されました。この錫濃度からメタルの摩耗量を検討する場合、本軸受油は年に度濾過を実施しており濃度補正を行う必要があります。補正を行った結果、別表に示す通り累積錫濃度はppmとなりました。この補正後の錫濃度と油量リットルから摩耗量を下式により計算しました。 ・式 摩耗量はcmとなります。従いまして、図aのような体積をもつ金属片が摩耗した計算となります。図摩耗量の概念図この体積cmを軸受メタルの摩耗面積で割りますと平均的な摩耗深さとなります。この摩耗面積は当社の経験によれば、スラストメタル面積の約分の程度となることが確認されており、軸受の支持面積cmからスラストメタル面積とパッド枚数枚から計算するとcmとなります。摩耗体積cmとcmから平均的な摩耗深さを求めると.μmとなります。スラストメタルの表面粗さをRmaxμmとしますと既にスラストメタル表面は摩耗が進行し鏡面状態になっている箇所があると考えられますので、メタルの点検が必要と判断します。
報告№108-8021 報告№108-8021 | 分析№108-03256 分析№108-03256 | 108-03256 | 本試料油は、採油量がmlと少なく、汚染粒子数、汚染物重量は規定量確保できなかったため、参考値としてお考えください。分析の結果、汚染物重量が当社推奨の管理限界値を超えていることが分かりました。摩耗粒子の形態観察で、金属接触が厳しい場合に発生するシビア粒子が観察され、金属濃度酸溶解法で油の添加剤成分であるカルシウム、外部から混入したと思われるバリウムが多く検出されたことから、汚染度が高い要因は、摩耗と油の添加剤成分の析出および外部混入異物の影響と考えられます。異常摩耗の早期発見パラメータであるフェログラフィーのIs値が、流体潤滑の後期的段階であるの乗であったことから、継続使用可能と思われますが、観察された摩耗形態が凝着摩耗であり、今後の摩耗進行には注意が必要です。一方、金属濃度SOAPでケイ素がppm検出されています。一般に、潤滑油中からケイ素が検出された場合の原因として、油の消泡剤として使用されるシリコン系の添加剤が検出されるフェログラフィーおよびフィルタ表面の異物観察で砂が多く観察され、これが検出されるシリコングリースをシール部に塗布している場合、このシリコングリースが潤滑油に混入して検出されるなどが挙げられますが、今回の原因は、フェログラフィーおよびフィルタで砂が多く観察されなかったことから、ではない可能性が考えられます。およびについては、分析結果では確認することが出来ませんので、原因を絞込むため、消泡剤の投与をしていないか、また、シリコングリースを使用している箇所があるかについてご確認下さい。今回の採油で全量抜き取っており、採油後には新油が充填されいると思われますが、今後も摩耗が進行することが懸念されるため、可能であれば、運転再開後に再度分析を実施し、摩耗の進行状況を確認されることを推奨します。一方、潤滑油の特性低下を知るパラメータである全酸価、有機物・有機化合物、酸化安定度は、各データとも良好な範囲内にあり、特性低下は認められなかったことからこの油は継続使用可能と判断します。特性低下全ての項目が良好な範囲にあったことから特性低下は認められず良好と判断します。全酸価は良好と判断します。全酸価はmgKOH/gと新油値mgKOH/gに比較して高い値であるものの、有機物・有機化合物の結果で油劣化の兆候を示すカルボン酸の吸収が確認されていないことから、良好と判断します。有機物・有機化合物の結果、良好と判断します。有機物・有機化合物の結果、油劣化の兆候を示すカルボン酸の吸収が確認されていないことから、良好と判断します。酸化安定度の結果、良好と判断します。酸化安定度はminと当社推奨の管理限界値のmin以上であり、良好と判断します。色相は良好と判断します。色相はLと新油値のLに比較して大きな変化はないことから、良好と判断します。汚染度物重量は当社推奨の管理限界値を超えています。汚染粒子数は良好と判断します。汚染粒子数はNAS級と当社推奨の管理限界値のNAS級以内にあり、良好と判断します。汚染物重量は当社推奨の管理限界値を超えています。汚染物重量はmg/mlと当社推奨の管理限界値のmg/mlを超えています。摩耗摩耗粒子の結果、金属接触が厳しい場合に発生するシビア粒子がやや多く観察されています。金属濃度酸溶解法の結果、油の添加剤成分でカルシウム、外部から混入したと思われるバリウムが検出されています。摩耗粒子の結果、金属接触が厳しい場合に発生するシビア粒子がやや多く観察されています。異常摩耗の早期発見パラメータであるフェログラフィーのIs値がの乗と良好の範囲にあるものの、摩耗粒子の形態観察の結果、金属接触が厳しい場合に発生するシビア粒子がやや多く観察されています。金属濃度SOAPの結果は良好です。金属濃度SOAPの結果、油の添加剤成分であるリン、亜鉛、カルシウム、外部から混入したと思われるバリウム、ケイ素、ホウ素が検出されています。金属濃度酸溶解法の結果、油の添加剤成分であるカルシウムが多く検出されています。金属濃度酸溶解法の結果、鉄、油の添加剤成分であるカルシウム、外部から混入したと思われるバリウム、ナトリウムが検出されています。
報告№103-4027 | 分析№103-02663 | 103-02663 | 分析の結果、ころ軸受内部でアブレッシブ摩耗が発生しています。アブレッシブ摩耗は、ころがり軸受の寿命を分の程度に低下させることが知られているため、ころがり軸受の延命化処置として、精密な濾過を実施し、油槽内の汚染物を除去されることを推奨します。それは、フェログラフィーを除く項目が良好であったものの、摩耗粒子の形態観察の結果から、異物の噛み込みにより発生した切削粒子、外部から混入した砂、鉄錆等が観察されたことから判断しました。
報告№109-09136 報告№110-00779 | 分析№109-001160 分析№110-003735 | 110-003735 | Iカップリング発光分光分析供試グリースを分析した結果、検出された金属元素は、SOAPの結果表に示すように、鉄、アンチモン、錫、リン、カルシウム、アルミニウム、ナトリウムでした。これらの検出された金属元素から発生箇所を推定すると鉄、アンチモン、錫・軸受等リン・グリース添加剤カルシウム、アルミニウム、ナトリウム・増ちょう剤であると思われます。このうち、機械部品が摩耗したと思われる元素はのグループです。フェログラフィー摩耗粒子の形態で比較的多く観察された粒子は、潤滑状態が正常な場合に発生する摩耗粒子、繰返し応力を受けて発生する疲労摩耗粒子でした。このような摩耗粒子が観察された場合には、潤滑部では正常なマイルド摩耗と疲労による疲労摩耗が発生していることが分かります。電子顕微鏡・X線マイクロアナリシスフェログラフィーで観察された摩耗粒子をSEM・XMAで観察した結果、鉄、クロム、マンガンを含む粒子が比較的多く、主にベアリングの摩耗が多く発生していることが確認されました。グリースの物理的性状IRの結果、油劣化の兆候を示すカルボン酸の吸収が確認されていないことから、良好と判断します。ベアリングの検査ベアリングの内輪シャフト側および外輪ハウジング側の傷とベアリングの回転状況を確認しました。内輪：傷なし外輪：傷なし回転：良好 軸受は継続使用可能な状態にあると判断します。但し、摩耗粒子の形態に疲労により発生する疲労摩耗粒子が観察されていることから、転がり軸受の軌道面では局部的に疲労摩耗が発生していると思われます。そのため、継続して使用した場合、この摩耗による軌道面の損傷が起点となって、フレーキングに進展することが懸念されるため、AE診断法や振動診断法などにより状態を監視しながら管理されることを推奨します。
報告№107-6588 報告№107-0496 | 分析№107-02904 分析№107-02926 | 107-02926 | 本試験は、トライボ診断を実施し、軸受の潤滑状態、汚染状況、油の劣化状態を確認する。【軸受の潤滑状態】トライボ診断の結果、ベアリング軌道面の微小領域に摩耗が発生しているものの、転がり軸受の寿命の指標となるフレーキングの発生が確認されていないことから、現在のところ、ベアリングは継続使用可能な状態にあると判断します。尚、摩耗粒子の形態観察で鉄錆、樹脂が多く観察されました。ドレンバルブから採油を実施していることから、採油時に混入したか、或いは、ドレン配管部内に残留していたものを採取した可能性が考えられます。【油の汚染状況】計数汚染度がNAS級と当社推奨の管理限界値に到達し、重量汚染度がmg/mlでした。【油の劣化状態】油の劣化状況を確認するために実施した粘度、水分、全酸価、IRの各データが良好であることから、この油は継続使用可能と判断します。
|  | 113-002753_2754 | 分析の結果、重量汚染度が清浄機前はmg/ml、清浄機後はmg/mlと、清浄度の改善割合は.％でした。フィルタ残渣には黒錆が確認されました。清浄機前の結果を例に考えると、重量汚染度がmg/mlであるのに対して、D-SOAPで検出された金属成分は.ppmで、汚染粒子全体の約.％程度でした。このことから、重量汚染度として計測された中には、金属成分以外の成分を含んでいると思われます。これらがフィルタの目詰まりに影響していると考えられます。定期的な分析今後も摩耗推移を監視するために定期的な分析を推奨します。分析結果粘度粘度は清浄機前がmm/s、清浄機後がmm/sと、共にC重油のJIS規格内にありました。水分は清浄機前がppm、清浄機後がppmと、共にC重油のJIS規格内にありました。重量汚染度は清浄機前がmg/ml、清浄機後がmg/mlであり、清浄機前に比較して、清浄度の改善割合は.％でした。フィルタ残渣にカーボンと思われる黒錆が確認されました。フェログラフィーカーボンと思われる黒錆や鉄錆が比較的多く観察されました。D-SOAPD-SOAPの結果、清浄機前で鉄が.ppm、錫がppmと比較的高い値で検出され、清浄機後では鉄がppm、錫が.に減少していました。
報告№104-0378 報告№105-6032 | 分析№104-02669 分析№105-01164 | 105-01164 | オーバーホールヶ月後に初期試験を実施した結果、潤滑状態は安定し、潤滑油も継続使用が可能と判断します。これらのことは、前回に比較して、計数汚染度は等級に変化がないことSOAP／D-SOAPの鉄濃度に大きな変化がないこと異常摩耗の早期発見パラメータであるフェログラフィーのIs値が.と良好の範囲にあること以上のことから判断しました。
報告№109-09617 報告№109-09167 | 分析№109-001377 分析№109-001377 | 109-001377 | 分析の結果、観察された摩耗粒子には、フレッティングにより発生する赤錆がやや多く観察されました。摩耗形態はフレッティングであることが分かりました。観察されたフレッティング粒子は、以下の箇所のいずれかで発生していると考えられました。軸と内輪内面軸受箱と外輪外面軌道輪と転動体フレッティング粒子は、サイズは小さいものの転がり軸受の軸受軌道面に噛み込み、その圧痕が起点となって軸受寿命の指標となるフレーキングへ進展することが懸念されます。定期的に分析を実施し、摩耗の進行状況を確認されることを推奨します。次回分析の時期を理論的に求めたところ、最短で約時間となりました。この時間は、油中汚染物が均一になるために必要とする時間であり、この時間を経過すれば、再分析の結果から状態の傾向を確認することが可能となりますので、これを参考に次回分析時期を検討されることを推奨します。尚、トライボ診断では、バックラッシの増加量を分析結果から計算できますので、構造が確認できる図面、ギヤの形式、歯形、モジュール、歯数、増速比、歯幅をお知らせ下さい。計算結果をご報告いたします。計数汚染度は良好と判断します。計数汚染度は良好と判断します。計数汚染度はNAS級と当社推奨の管理限界値のNAS級以内にあり、良好と判断します。重量汚染度は.mg/mlとなっています。重量汚染度は.mg/mlとなっています。機器の潤滑状態D－SOAPの結果、鉄が検出されています。フェログラフィーの結果、フレッティングにより発生する赤錆がやや多く観察されています。SOAPの結果は良好です。SOAPの結果、油の添加剤成分であるリンが検出されています。D－SOAPの結果、鉄が検出されています。D－SOAPの結果、摩耗により発生する鉄が検出されています。フェログラフィーの結果、フレッティングにより発生する赤錆がやや多く観察されています。異常摩耗の早期発見パラメータであるフェログラフィーのIs値がの乗と良好の範囲にあるものの、摩耗粒子の形態観察の結果、フレッティングにより発生する赤錆がやや多く観察されています。
報告№109-09136 報告№111-00192 | 分析№109-001160 分析№111-001021 | 111-001021 | スラッジが多く観察されました。このスラッジは、粘着性があり、バルブ類の動作障害を引き起こすことが懸念されるため、対策が必要です。対策内容TS－の投与と濾過スラッジを無害化する当社製清浄分散剤TS－の投与と濾過を推奨します。なお、TS－投与および濾過の詳細な方法については、当社営業窓口にお問い合わせ下さい。重量汚染度は当社推奨の管理限界値を超えていました。フィルタ表面の異物観察で表面が薄茶色であることから、汚染度が高い要因は、スラッジの影響と思われます。粘度粘度はmm/sでした。本試料油は、VGの規格値内にあることから、良好でした。水分は.ppmと当社推奨の管理限界値内にあり、良好でした。全酸価・IR全酸価は.mgKOH/gでした。当社に新油データがないため比較することは出来ませんでしたが、IRの結果で油劣化の兆候を示すカルボン酸の吸収が確認されていないことから、良好の範囲にありました。
報告№109-09136 報告№111-00666 | 分析№109-001160 分析№111-003355 | 111-003355 | トライボロジーを活用した設備診断法による結果、潤滑油および減速機は継続使用可能な状態にあると判断します。今後も定期的なトライボロジーを活用した設備診断法によるCBMの実施を推奨します。定期的な分析分析の結果で観察された摩耗粒子は、異物の噛み込みにより発生する切削粒子と呼ぶ粒子が観察されました。ただし、潤滑状態の異常を早期に発見するパラメータであるIs値が正常な範囲と判断できるの乗であったものの、切削粒子が比較的多く観察され、さらに潤滑油の汚染度もNAS級以上と汚染されており、汚染の要因は、歯面の摩耗と外部から混入した砂などであることがわかります。本試料の場合は、摩耗粒子や外部混入異物により汚染度が高いものの、現時点では潤滑状態の悪化に大きく影響を与えるほどではなく潤滑状態は正常な範囲にあると判断できますが、砂などの外部異物は、歯車よりも硬度が高く、歯面の摩耗進行に影響をあたえることから、定期的に分析を実施し、摩耗の進行状況を確認することを推奨します。バックラッシによる評価バックラッシは、歯車をスムーズに無理なく回転させるために必要な歯面間の遊びのことで、歯車が円滑に回転するために必要なものです。バックラッシが少なすぎると潤滑不良や歯車の両歯面が接触して騒音が増大したり、摩耗の原因になったりします。また反対に、広すぎると歯面同士の適切な噛み合いが悪くなり歯車が破損しやすくなることがあります。トライボロジーを活用した設備診断法では、潤滑油中の鉄の濃度分析の結果から歯車の歯面がどの程度摩耗してバックラッシを増加させているかを求めることができることから、ご提供いただいた減速機に関する情報から、使用されているギヤはスパイラルベベルギヤであるとして、歯車をかみ合わせたときの、歯面間の遊びを求めてみました。なお、今回提供して頂いた情報の中でモジュール、歯幅が不明でしたのでモジュールを、歯幅をmmと仮定しました。その結果、減速機のギヤ歯面に摩耗が集中していたと仮定した場合、バックラッシの増加量は.μmと推定されました。バックラッシの量は、各機械メーカのノウハウであるため、一律には決まっていませんが、一般には数十μmから数百μmとされており、評価はこの値を参考としましたが、分析結果から求めたバックラッシ増加量は、一般に用いられるバックラッシの範囲に比較して十分に小さい値であることがわかります。ただし、今回求めたバックラッシの増加量は、計算に必要なすべてのパラメータがそろっていない仮定の数値も入っていることから、正確なバックラッシの増加量を計算するためにも、モジュール、歯幅、油入替後の稼働時間ならびに分解点検後の稼働時間などの情報をお知らせ下さい。計算結果をご報告いたします。フェログラフィー異常摩耗の早期発見パラメータとして摩耗粒子を定量化して評価するフェログラフィーのIs値は、潤滑状態が正常なの乗でした。摩耗粒子の形態で比較的多く観察された粒子は、潤滑状態が正常な場合に発生する摩耗粒子異物の噛み込みにより発生する切削粒子でした。これらの摩耗粒子が観察された場合、潤滑部で発生している摩耗形態は、正常なマイルド摩耗異物による切削摩耗であることが分かります。減速機で切削摩耗が発生した場合、減速機内部で使用されている転がり軸受が切削摩耗により生じた軌道面の損傷が起点となって寿命が分の程度に低下することがあることから、切削摩耗には十分注意する必要があります。切削摩耗の発生原因となる混入異物が残留している場合、この異物により切削摩耗が継続して発生する可能性があります。Iカップリング発光分光分析供試の潤滑油を分析した結果、検出された金属元素は、SOAP-Tの結果表に示すように、鉄、鉛、銅、リン、亜鉛、カルシウム、アルミニウム、ナトリウム、モリブデンでした。検出されたこれらの金属元素から発生箇所を推定すると鉄、鉛、銅、亜鉛・ギヤ・軸受等リン、モリブデン・オイル添加剤カルシウム、アルミニウム、ナトリウム・外部混入異物であると思われます。このうち、機械部品が摩耗したと思われる元素はのグループです。計数汚染度は当社推奨の管理限界値を超えていました。フィルタ表面の異物観察で表面が茶褐色で金属片、鉄錆、砂等が観察されたことから、汚染度が高い要因は、摩耗とスラッジ、そして外部混入異物の影響と思われます。外部混入異物は、潤滑油を精密に濾過することで除去でき、そのことで歯車の歯面損傷を予防でき、寿命が大きく延伸化できることから、汚染度の管理を標準化するとともに、今回は濾過により汚染度の回復を図ることを推奨します。粘度、水分、酸価、IRの各データは良好でした。
報告№109-09136 報告№111-00053 | 分析№109-001160 分析№111-000168 | 111-000168 | 更油からの使用時間をもとに潤滑油の余寿命を評価したところ、潤滑油は次回定検まで使用可能と判断できました。次回定検時に更油を実施しない場合は、酸化安定度を知るための分析を実施し、余寿命を確認することを推奨します。酸化安定度はminであり、当社推奨の管理限界値のmin以上であることから、良好と判断します。
報告№103-6107 | 分析№103-01981 | 103-01981 | オーバーホール後に初期試験を実施した結果、初期のなじみ摩耗が発生していたと考えられます。今回のようになじみ過程でシビア粒子が観察された場合は、なじみ過程が正常に終了していない場合があり、異常摩耗に進展することも懸念しなければなりません。なじみ過程が正常な状態で終了した場合、シビア粒子は観察される事が少なく、従って、今回のなじみ過程では、局部的な金属接触がごく一部で発生したと考えられます。この接触が、既に正常な状態に推移しているか、或いは、進行しているのかを確認するためには、ヶ月毎に回目の初期試験を実施されることを推奨します。これらのことは、異常摩耗の早期発見パラメータであるフェログラフィーのIs値が、と良好の範囲にあるものの、摩耗粒子の形態観察の結果、金属接触が厳しい場合に発生するシビア粒子、摩擦熱が高い場合に発生する黒錆、外部から混入した異物が多く観察されたことから判断しました。尚、RBOTが前回に比較し、min上昇したのは、油を全量交換したためです。今後は、今回のRBOT値によりデータ管理を行います。
|  | 100-01405 | 尚、SOAPで検出された亜鉛は、溶解しているか、又は、非常に小さな粒子であり、亜鉛を含む油脂類が混入した可能性がある。このことをIRのデータにより検討したが、IRチャートに示す通り新油のチャートに比較して変化はなく、異種油の混入は確認されなかった。以上のことから、亜鉛が含まれている原因は、IRで検出されない極微量の異種油の混入、又は、金属材料中の亜鉛が油に溶解した。等の可能性が考えられる。TS－投与によりスラッジを除去した後は、SOAPの亜鉛濃度を監視し、増加傾向が見られるのかを確認されることを推奨する。亜鉛濃度の増加傾向が見られなければ、極微量の異種油の混入と判断でき、増加傾向を示す場合、潤滑油系統内に使用されている金属材料中の亜鉛が溶解している可能性があると考えられる。
報告№103-6063 | 分析№103-01474 | 103-01474 | 濾過前の試料油を分析した結果、計数汚染度を除く項目は良好でした。計数汚染度が、前回NAS級から、今回NAS級に約ヶ月でランク上昇しました。摩耗粒子の形態観察の結果及び光学顕微鏡写真に示すように、鉄錆等の異物が見られているため、汚染度が上昇した要因は外部から混入した異物によるものと考えられました。これらの異物は、通常運転中に外部から混入する可能性がないため、今回採油時に混入した可能性が高いと考えられます。又、潤滑異常の早期発見パラメータである、摩耗過酷度を示すIs値が.と非常に良好の範囲にあることから、潤滑状態は良好な状態にあると判断します。尚、RBOTが前回に比較し、min上昇したのは、新油の補充の影響によると思われます。今後は、今回のRBOT値によりデータ管理を行います。
報告№109-09447 報告№110-00768 | 分析№109-002782 分析№110-003680 | 110-003680 | 軸受および潤滑油は継続使用可能な状態にあると判断します。本試料油は、機器停止中にドレンプラグから採油されているにもかかわらず汚染度を示すデータは良好でしたが、今後の採油は、極力運転中もしくは停止直後の油槽中層部から実施されることを推奨します。
報告№108-0387 報告№108-0471 | 分析№108-02609 分析№108-03376 | 108-03376 | 、汚染度、軸受の潤滑状態を確認する。今回の採油は、対象設備の停止中にドレンラインから実施しているため、油循環中に採油した場合に比較し、油中粒子の沈降の影響を受け、分析データが高濃度に出る可能性があります。今回の分析は以上のことを踏まえて結果を検討します。分析の結果、今回の採油が高濃度になっていると思われる対象設備停止中のドレンラインから行われた採油にもかかわらず、全てのデータが良好の範囲にあります。このことから、機器の潤滑状態は正常であり、この油は継続使用可能と判断します。尚、上述しましたように今回の採油は対象設備の停止中の採油であるため、対象設備の運転中の採油に比較して汚染度は高目に出ている可能性があります。採油は、粒子の沈降の影響を少なくすることが重要であり、そのため油中粒子が均一な分散状態で実施されることを推奨します。
報告№109-09447 報告№113-00612 | 分析№109-002790 分析№113-002586 | 113-002586 | 潤滑は良好な範囲にあるものの、汚染度がやや高いことから、今後、夾雑物が潤滑部に噛み込むことによる摩耗の進行が懸念されます。軸受は継続使用可能な状態にあると判断します。但し、今後の摩耗推移を監視することが有用です。定期的な分析今後、汚染粒子数が増加した場合、油中の固形異物が潤滑部へ噛み込み、切削摩耗が発生する可能性が高まることが懸念されます。定期的に分析を実施し、汚染粒子数の増加および切削摩耗、凝着摩耗、疲労摩耗の推移を監視することを推奨します。分析結果粘度、酸価は、前回同様に良好です。水分は良好です。計数汚染度計数汚染度はNAS級と判断基準値以下であるものの、やや高い値でした。異常摩耗の早期発見のパラメータであるIs値は、前回の-レベルからレベルに上昇し、Is値は判断基準値以下にあるものの、やや高い値でした。また、潤滑部の摩耗が認められたため、定期的に潤滑油分析を実施し、摩耗推移を監視することが有用と考えます。フェログラフィーで観察された代表的な粒子は、以下の通りです。正常な摩耗粒子・潤滑状態が正常なマイルド摩耗により発生。切削粒子・異物や金属表面の微小突起による切削摩耗により発生。シビア粒子・潤滑状態がやや厳しい凝着摩耗により発生。極微小領域で油膜切れが発生したことを示します。疲労摩耗粒子・繰返し応力による金属疲労で発生。大型化するとフレーキングの発生が懸念されます。切削粒子、シビア粒子は、摩擦面が将来的に異常摩耗へ進展する可能性を示唆しているため、傾向監視が有用と思われます。詳細は、別紙傾向監視が必要な摩耗粒子をご覧ください。
報告№109-09136 報告№112-00541 | 分析№109-001160 分析№112-002248 | 112-002248 | グリースグリースはちょう度の上昇が確認されていることから、以下の対策を推奨します。軸受は継続使用可能な状態にあると判断します。但し、将来的な摩耗進行の有無を確認するためにも傾向監視を継続することが有効です。グリースの交換ちょう度の上昇がみられ、グリースが軟化していることが確認されました。今後、グリースの漏洩や油膜切れの発生が懸念されるため、グリースの交換を推奨します。定期的な分析定期的に分析を実施することにより、データの変化から異常の兆候を早期に発見することが可能となります。また、今回は対象設備の初回分析であるため、あと最低でも回分析を実施し、分析データの変化を確認することを推奨します。尚、分析結果からSOAP-Tの鉄濃度が比較的高く、摩耗の進行が懸念されるため、出来るだけ早めに回目の分析を実施することを推奨します。はフェログラフィーおよびSOAP-Tの結果から総合的に判断した結果、継続使用は可能ですが、機器の機能を保持するためにも傾向管理が有用と考えます。フェログラフィー【定性分析：摩耗粒子および摩耗形態観察】分析結果から観察された粒子は、以下の通りでした。正常な摩耗粒子・潤滑状態が正常なマイルド摩耗により発生。フリクションポリマ・局部的に高圧・高温となる場合に発生。Iカップリング発光分光分析【SOAP-T】検出された金属元素から発生箇所を推定すると、以下の通りでした。鉄、銅、クロム、ニッケル、錫・軸受等アンチモン、リン、亜鉛、カルシウム、アルミニウム、バリウム、ナトリウム、マグネシウム・添加剤、増ちょう剤鉄以外に、銅、クロム、アンチモン、ニッケル、錫が比較的高い値でした。最初にクロムは、軸受の材質が高炭素クロム鋼であることから、ベアリング軌道面から発生したと思われます。次に銅、ニッケルが含まれている材質は銅合金と推定され、転がり軸受の保持器が考えられます。しかし、使用している軸受の保持器には、銅を使用した材料ではないことが図面から判明したため、保持器の摩耗ではないと思われます。最後に、錫が含まれている材質は、すべり軸受に使用されるホワイトメタルがありますが、本軸受は転がり軸受であり、図面から材質でホワイトメタルを使用している箇所は確認されませんでした。その他に使用している箇所として考えられるのは、転がり軸受の保持器が考えられます。保持器には、鋼板SリンCC、銅合金、アルミ合金、樹脂などを使用することがあります。この中で、銅、ニッケル、錫が含まれているのはアルミ合金が該当しますが、グリース分析の結果から検出されたアルミニウムは比較的高いことから、保持器の摩耗が考えられました。尚、アンチモンは、未使用グリースから高濃度で検出されていることから、グリースの添加剤として最初から入っているものと判断します。グリースは流動性が低く、新グリースを補給しても油槽内にある全てのグリースが入れ替わることは困難であることから、今回使用されているグリースに入っていない成分が検出された要因は、以前使用していたグリースに含まれていた金属成分が、今回の使用グリースと混合して検出されたと推定されます。グリースのちょう度は当社推奨の管理限界値を超えていました。ちょう度ちょう度は、と当社推奨の管理上限値のより高くなっており、グリースが軟化していることが分かりました。軟化したグリースを使用した場合、グリースの漏洩や軸受等で油膜切れが発生することが懸念されます。滴点滴点は、と新グリース値に比較して低いものの、良好と判断します。酸価は、mgKOH/gと新グリース値mgKOH/g以下であり、良好と判断します。水分は、と新グリース値ppm以下であり、良好と判断します。IRIRチャートの結果、新油と使用油のスペクトルパターンはほぼ一致し、また、油劣化の兆候を示すカルボン酸の吸収が確認されていないことから、良好と判断します。
報告№109-09448 報告№110-00299 | 分析№109-002802 分析№110-001177 | 110-001177 | 摩耗状態摩耗状態は、潤滑油中に含まれる金属成分と濃度を調査し、その結果で評価します。油中金属の分析は、試料油を以上の高温で発光させ、その光を分光器で分光し、分光によって得られた金属固有の波長と光の強度から元素の種類と濃度を特定するIカップリング発光分光分析法を用います。今回の試料はギヤ油でしたが、検出された金属は、SOAPの結果表に示すように、鉄、リン、亜鉛、カルシウム、アルミニウム、ケイ素、ナトリウム、ホウ素でした。これら検出された金属元素から発生箇所を推定すると、鉄・ギヤ歯面、軸受等リン・オイル添加剤亜鉛、カルシウム、アルミニウム、ケイ素、ナトリウム、ホウ素・外部混入異物であると思われます。このうち、機械部品が摩耗したと思われる元素はのグループです。潤滑状態の評価は、摩耗粒子の形状や形態から判断します。本試料の場合、観察された摩耗粒子は正常な潤滑状態で発生するものが支配的であったことから、潤滑状態は良好であることがわかりました。一方、異常摩耗の早期発見パラメータとして摩耗粒子を定量化して評価するフェログラフィーのIs値は、やや摩耗が発生していると判断できるの乗となっていました。これまでの研究と実績から、Is値の指数部が乗の範囲にある場合の潤滑状態は、潤滑部でやや摩耗が発生しているものの、継続使用は可能な状態にあると判断できます。・バックラッシについてご提供いただいた減速機に関する情報から、スパイラルベベルギヤと推定し、この部分のバックラッシを求めました。その結果、減速機のギヤ歯面に摩耗が集中していたと仮定した場合、バックラッシの増加量は分解点検から時間で.μmと推定されました。バックラッシ増加分の上限値は、メーカにより差異はあるものの、当社の推奨するバックラッシは、一般に推奨されるμmを管理目安にしています。この値に比較して十分に小さい値です。汚染度計数汚染度は良好でした。水分はppmと当社推奨の管理限界値内にあり、良好でした。尚、粘度、全酸価、IRは、油名が不明であったため、新油データとの比較ができず評価できませんでした。定期的な分析本減速機は継続使用可能と判断できます。今後も定期的に分析を実施し、摩耗の進行状況を確認することを推奨します。新油との比較による評価を示す粘度、全酸価、IRは、貴揚排水機場で使用されている新油と比較して評価するのが望ましいことから、今後は、充填用の新油を同時に分析することをご検討下さい。IRの結果、油劣化の兆候を示すカルボン酸の吸収が確認されていないことから、油の劣化は進行していないことが確認されました。なお、油の劣化状況をより精密に判定するには新油との比較が必要です。現在使用している貴揚排水機場保有の新油をご提供下さい。粘度粘度は.mm/sでした。粘度は現在使用している貴揚排水機場保有の新油分析結果を基準に管理する方法が望ましく、新油をご提供下さい。水分はppmと当社推奨の管理限界値の以下であり、良好と判断します。全酸価全酸価は.mgKOH/gでした。IRで油劣化の兆候を示すカルボン酸の吸収が確認されていないことから良好と判断します。なお、全酸価は現在使用している貴揚排水機場保有の新油の分析結果を基準に管理する方法が望ましいため、新油をご提供下さい。IRIRの結果、油劣化の兆候を示すカルボン酸の吸収が確認されていないことから、良好と判断します。尚、IRは現在使用している貴揚排水機場保有の新油の分析結果を基準に管理する方法が望ましいため、新油をご提供下さい。は良好と判断します。計数汚染度計数汚染度はNAS級と当社推奨の管理限界値のNAS級以内であり、良好と判断します。重量汚染度は.mg/mlでした。機器の潤滑状態摩耗粒子診断の結果、潤滑状態が正常な場合に発生する摩耗粒子が比較的多く観察されました。SOAPによる油中金属濃度SOAPによる油中金属濃度の結果、鉄、油の添加剤成分と思われるリン、外部から混入したと思われる亜鉛、ケイ素、ナトリウム、ホウ素が検出されました。SOAPによる油中金属濃度SOAPによる油中金属濃度の結果、鉄、外部から混入したと思われるカルシウム、アルミニウム、ナトリウムが検出されました。摩耗粒子診断異常摩耗の早期発見パラメータであるIs値がの乗と良好の範囲にあり、潤滑状態が正常な場合に発生する摩耗粒子が比較的多く観察されました。
報告№109-09136 報告№112-00176 | 分析№109-001160 分析№112-000732 | 112-000732 | 対象設備は継続使用可能な状態にあると判断します。濾過油中の汚染度が高く、汚染物がバルブのスプール等に噛み込み動作障害が発生することが懸念されるため、濾過を推奨します。フェログラフィーIs値は異常摩耗の早期発見パラメータのつで、摩耗粒子を定量化するために用います。今回のIs値はの乗であり、潤滑状態はやや厳しいと判断できます。摩耗粒子の形態で比較的多く観察された粒子は、潤滑状態が正常な場合に発生する摩耗粒子外部から混入したと思われる鉄錆等でした。これらの摩耗粒子が観察された場合、潤滑部で発生している摩耗形態は、正常なマイルド摩耗であることが分かります。Iカップリング発光分光分析【SOAP-T】検出された金属元素は、SOAP-Tの結果表に示すように、鉄、リン、亜鉛、カルシウム、ナトリウムでした。検出された金属元素から発生箇所を推定すると鉄、亜鉛・シリンダ・ポンプ内部等リン・オイル添加剤カルシウム、ナトリウム・外部混入異物であると思われます。このうち、機械部品が摩耗したと思われる元素はのグループです。計数汚染度はNAS級と当社推奨の管理限界値超えていました。フェログラフィーの結果から、汚染度が高い要因は、外部混入異物の影響と思われます。
報告№109-09250 報告№109-09250 | 分析№109-001841 分析№109-001841 | 109-001841 | 潤滑油および本軸受、ギヤは継続使用可能な状態にあると判断できますが、粘度の低下が確認されており、今後摩耗が進行することが懸念されるため、早めに更油を推奨します。特性低下特性低下に係るパラメータの分析結果は、粘度が低下していました。粘度粘度は.mm/sと新油値.mm/sに対する粘度変化率は-％で、当社推奨の管理限界値である±％以内にあるものの、低下していました。全酸価添加タービン油については、当社では管理限界値を設定しておらず、新油分析値との比較及び他の分析項目の結果より全酸価の状態判断を行います。その結果、全酸価は.mgKOH/gと新油値.mgKOH/gに比較して変化はなく、良好と判断します。酸化安定度酸化安定度は、冷凍機で使用している冷媒ガスが潤滑油に混入しており、この影響で測定できませんでした。冷媒ガスが溶け込んだ潤滑油をRBOT測定器の恒温槽に入れた場合、RBOT容器内部の圧力がRBOTを行う場合の最高圧力～MPaを超えます。冷媒の溶存量によっては、RBOTの圧力計の上限値であるMPaを超える場合があり、圧力計が破損し大変危険な状態になります。また、冷媒を減圧して除去しようとしても完全に取り除くことが困難であり、また取り除けたとして確認する方法がなく危険です。RBOTは新油データと比較することで酸化防止剤の残存量を推定することにより潤滑油の残存寿命を知ることができます。今回は、このRBOT以外の特性低下の項目を参考に残存寿命について検討することといたします。検討の結果、特性低下に係るパラメータの全酸価、IRの分析結果が良好な結果であったため、潤滑油の残存寿命は十分にあるものと判断します。有機物・有機化合物有機物・有機化合物は、IRチャートによる新油分析値との比較の結果、cm-付近に劣化の兆候を示すカルボン酸の吸収が確認されていないことから、良好と判断します。色相はL.であり、新油値のL.に比較して変化がないことから、良好と判断します。汚染に係るパラメータの分析結果は良好と判断します。水分は.ppmであり、当社推奨の管理限界値の以下であることから、良好と判断します。汚染粒子数はNAS級であり、当社推奨の管理限界値のNAS級以内であることから、良好と判断します。汚染度物重量は.mg/mlであり、当社推奨の管理限界値のmg/ml以内であることから、良好と判断します。摩耗運転中における潤滑状態は正常であったものと判断します。異常摩耗の早期発見パラメータであるフェログラフィーのIs値がのマイナス乗と当社基準値と比較して良好の範囲にあったことから、潤滑箇所の潤滑状態は正常と判断します。金属濃度SOAP法により金属濃度を測定した結果、外部から混入したと思われるリンがppm、ケイ素がppmと僅かに検出されましたが良好と判断します。金属濃度酸溶解法により金属濃度を測定した結果、潤滑箇所で発生する金属接触によって検出される鉄が、外部から混入したと思われるカルシウムが、ナトリウムがと僅かに検出されましたが良好と判断します。
報告№108-5082 報告№108-5082 | 分析№108-02990 分析№108-02990 | 108-02990 | トライボ診断の結果、全てのデータは良好の範囲にありました。尚、泡立ち試験の結果は、-と新油値の-に比較して消泡性能が高く良好と判断します。機器の潤滑状態潤滑状態指数はの乗と濾過設備のない機器であれば正常な潤滑状態にあると判断できますが、ギヤボックスの油系統にはインラインフィルタとオフラインフィルタあり、μmサイズ以上の粒子の大部分は捕捉され、異常な摩耗状態が発生したとしても正常な潤滑状態にあると誤認してしまう可能性があります。そこで、フィルタが設置されていない場合の潤滑状態を、一般的なフィルタの効率である.と仮定し、粒子の発生状況から潤滑状態を推定します。その結果、ギヤは継続使用可能な状態にあると思われますが、潤滑状態指数は摩耗がやや厳しい状態であるの乗領域にあると推定できます。推定結果は、フィルタの濾過効率を仮定して求めたものですが、フィルタがない状態では油中の粒子濃度は現在より高いことは明らかです。そのためヶ月後に再度分析を実施し、摩耗進行の有無をチェックすることを推奨します。尚、フィルタの捕捉の影響による誤認を避けるため、これまでの採油箇所に加え、インラインフィルタやオフラインフィルタの捕捉物も分析し、その結果から潤滑状態を評価することを提案します。フィルタ捕捉物の分析を実施する際には、フィルタ使用時間の情報をご提供いただけますようお願い致します。泡立ち試験の結果は、-と新油値の-に比較して消泡性能が高く良好と判断します。水分が新油に比較して高い値です。使用油であるAlphasynPGは、ポリグリコールベースの合成ギヤオイルであるため、水分を吸収しやすい特性があります。今後は、水分濃度の増加に注意されることを推奨します。粘度は良好。粘度は.mm/sと新油値.mm/sに比較して、粘度変化率は-.％で、当社推奨の管理限界値である±％以内にあり、良好と判断します。粘度はmm/sとなっています。粘度はmm/sとなっています。粘度指数はとなっています。粘度指数はとなっています。泡立ち試験は-となっています。泡立ち試験の結果は、-と新油値の-に比較して消泡性能が高く良好と判断します。水分は新油値より若干高い値となっています。水分はppmと新油値より若干高い値となっています。全酸価は良好。全酸価は.mgKOH/gと新油値.mgKOH/gに比較して高いものの、IRの結果で油劣化の兆候を示すカルボン酸の吸収が確認されていないことから、良好と判断します。機器の潤滑状態摩耗粒子の形態観察の結果、ギヤ歯面の摩耗で発生したと推定されるμm以下の摩耗粒子が観察されています。μm以下の摩耗粒子が観察されています。異常摩耗の早期発見パラメータである潤滑状態指数がの乗と正常の範囲にあるものの、摩耗粒子の形態観察の結果、ギヤ歯面の摩耗で発生したと推定されるμm以下の摩耗粒子が観察されています。
報告№104-0294 報告№104-8053 | 分析№104-02199 分析№104-02540 | 104-02540 | 分析の結果、本軸受は継続使用可能な状態にあると判断します。このことは、異常摩耗の早期発見パラメータであるIs値がの乗とやや高いものの、ベアリング軌道面から発生した摩耗粒子はマイルドな潤滑状態で発生した摩耗粒子であり潤滑状態は良好な状態で進行していると考えられる。以上のことから判断しました。尚、SOAPの鉄濃度がppm、油量リットルから摩耗体積を計算すると.mmとなります。この体積からベアリング軌道面の摩耗面積を検討し、この情報を傾向管理する必要がありますので、ベアリング番号をお知らせ下さい。
報告№109-09136 報告№110-00096 | 分析№109-001160 分析№110-000365 | 110-000365 | 潤滑油および軸受は継続使用可能な状態にあるものの、以下の対策が必要です。異物の混入が確認されており、この影響で異常摩耗の早期発見パラメータであるフェログラフィーのIs値が高くなっていると思われます。今後は、採油時に異物の混入がないようにご注意下さい。
報告№106-6023 報告№106-4556 | 分析№106-00388 分析№106-01581 | 106-01581 | トライボ診断の結果、増速機は継続使用可能な状態にあると判断できるものの、スラッジや摩耗粒子の増加が確認されており、ストレーナの目詰まり発生に注意が必要である。分析の結果、前回に比較して重量汚染度が.mg/mlからmg/mlに上昇して高い値を示していた。重量汚染度の上昇原因となっている汚染物は、添加剤成分のモリブデン、マグネシウム、亜鉛、リンがスラッジとして析出し、これに摩耗で発生した鉄、銅などが混合して粘性のあるスラッジになっていると推定された。これらのことは、異常摩耗の早期発見パラメータである潤滑状態指数はの乗と高く、摩耗の形態はマイルド摩耗と呼ぶ比較的小さな粒子が大勢を占めること計数汚染度は良好の範囲にあるものの、重量汚染度がmg/mlと高い値を示し、フィルタ表面が茶褐色になっていること油中金属濃度の結果、ギヤやベアリングなどの鉄系材料の摩耗、モリブデン、マグネシウム、亜鉛、リンなどの添加剤の析出が検出されたこと以上のことから判断した。
報告№102-4077 | 分析№102-03112 | 102-03112 | 分析の結果、全てのデータが良好であることから、継続使用可能であり、潤滑状態も正常と判断します。
報告№102-6192 | 分析№102-03396 | 102-03396 | 本試験は、○○号機で軸振れが発生したため、この影響で、軸受メタルコンタクトが発生していないかを分析により確認しました。主機停止から約時間経過した時点で油槽中層部から採油を実施しているため、油循環中の採油に比較して油中粒子が沈降して低濃度になっている部分を採油していると考えられます。したがって、油が循環している状態で採油を実施した場合に比較して、分析データが低くなっておりますので、異常な状態を見落としてしまう可能性がありますので、このことを考慮して解析を進めます。精点Aを実施した結果、軸受メタルの摩耗が確認されました。光学顕微鏡写真に示すように、金属片が見られたことから、メタルコンタクトが発生していたものと考えられました。今後、更に摩耗が進行する場合があるため、運転開始週間以内に再度精点Bを実施し、摩耗の進行状況を確認されることを推奨します。これらのことは計数汚染度が、前回のNAS級からNAS級にランク上昇し、異常摩耗の早期発見パラメータである、Is値がのマイナス乗と良好の範囲にあるものの、摩耗粒子形態観察で、異常な摩耗粒子は観察されず、D－SOAPで、メタルの主成分である錫は見られていないものの、光学顕微鏡写真に示すように、金属片が見られたことから判断します。
報告№109-09136 報告№113-00216 | 分析№109-001160 分析№113-000833 | 113-000833_date130911 | 潤滑油の劣化はなく、汚染度は良好な範囲にあることから、継続使用可能と判断します。軸受は継続使用可能な状態にあると判断します。但し、将来的な摩耗進行の有無を確認するためにも傾向監視を継続することが有効です。定期的な分析今後懸念される切削摩耗の進行を監視するため、定期的に分析を実施することを推奨します。最適な採油方法本試料油は、機器停止中に軸受箱排油口から採油されているため、分析データが高濃度に出ていると推定されます。正確なデータによる診断を行うためにも、今後の採油は、極力運転中もしくは停止直後の油槽中層部から実施されることを推奨します。はフェログラフィーおよびSOAP／D-SOAPの結果から総合的に判断した結果、継続使用は可能ですが、今後の機器の機能を確認するためにも傾向管理が有用と考えます。フェログラフィー【定量分析：Is値】Is値は異常摩耗の早期発見パラメータのつで、摩耗程度を定量化するために用います。今回のIs値はの乗と、やや高い値でした。フェログラフィー【定性分析：摩耗粒子および摩耗形態観察】分析結果から観察された代表的な粒子は、以下の通りでした。切削粒子・異物や金属表面の微小突起による切削摩耗により発生。フリクションポリマ・局部的に高圧・高温となる場合に発生。鉄錆・外部から混入したと考えられます。観察された摩耗粒子の中でも切削粒子は、将来的な摩耗の進行に繋がる可能性を示唆しているため、傾向監視が必要と思われます。摩耗形態の中でも切削摩耗は摩耗進行速度が速く、転がり軸受でこの摩耗形態が発生した場合には寿命が分の程度に低下することも知られており、切削摩耗により生じた軌道面の損傷が起点となって転がり軸受の寿命となるフレーキングに進展することから傾向監視による経過監視が必要です。切削摩耗の発生原因となる混入異物が残留している場合、この異物により切削摩耗が継続して発生する可能性があります。Iカップリング発光分光分析【SOAP／D-SOAP】検出された金属元素から発生箇所を推定すると、以下の通りでした。鉄、鉛、亜鉛・軸受等リン、カルシウム、アルミニウム、ナトリウム・外部混入異物計数汚染度はNAS級と当社推奨の管理限界値以下であり、良好でした。粘度、水分、全酸価、IR、RBOTの各データは、良好でした。尚、別紙RBOTの減少傾向から油の余寿命を求めた結果、本試料油は直近の更油から起算して年月まで使用可能であることが分かります。
報告№109-09136 報告№109-09483 | 分析№109-001160 分析№109-002955 | 109-002955 | 機器の潤滑状態および定期試験を実施し、前回データと照合した結果、油中摩耗粒子の増加が確認されました。油中の粒子濃度は、油膜破断による発生や、油槽内などでの沈降が均衡したところで一定、いわゆる平衡状態になります。このバランスが崩れると増加する場合と減少する場合とに分かれます。増加した場合は、発生と減少の均衡が崩れ、摩耗の発生や外部混入が始まったことを示し、またこれとは反対に、減少した場合は発生量が減少しているか、或いは、減少量が大きくなっていることを示し、特に減少は、汚染状態や潤滑状態が良好であることを示唆しています。本設備の場合、油中粒子の増加が確認されています。摩耗粒子の形態観察で鉄錆、砂等が観察されたことから、外部混入異物の影響と思われます。但し、計数汚染度がNAS級と清浄であり、且つ、異常摩耗の早期発見パラメータであるフェログラフィーのIs値がのマイナス乗と良好の範囲にあることから、継続使用は可能と判断します。これらのことは、前回に比較して、計数汚染度はランク増加したものの良好の範囲にあり、SOAP／D-SOAPの鉄濃度に変化がないこと異常摩耗の早期発見パラメータであるフェログラフィーのIs値がのマイナス乗と良好の範囲にあること以上のことから判断しています。潤滑油の基本特性潤滑油の基本特性は、良好の範囲にあることから、本試料油は継続使用可能と判断します。
報告№109-09094 報告№112-00124 | 分析№109-000872 分析№112-000459 | 112-000459_date121122 | 潤滑油は継続使用可能な状態にあると判断します。は良好でした。尚、RBOTがminと管理基本値の.minに比較してmin減少していました。このまま継続使用した場合、この減少傾向から限界値に到達するのは、別紙図RBOTの減少傾向に示すように年月と推定されました。残りの継続使用期間は、約年ヶ月であると予測されます。≪状態監視とパラメータ≫分析の目的および各分析のパラメータは以下の通りです。特性低下目的：油の分析結果から、や劣化傾向ならびに添加剤の消耗程度、残存寿命などを確認する。粘度JISK酸価JISK赤外線吸収スペクトルJISK酸化安定度試験JISK汚染目的：油の分析結果から、砂塵あるいは水・異種油などによるや、異物混入の有無を確認する。水分JISK計数汚染度JISB重量汚染度JISB光学顕微鏡観察摩耗目的：油中の摩耗粒子を分析する事により、回転・摺動部の潤滑状態、摩耗劣化の程度、余寿命などを解析する。摩耗診断電子顕微鏡観察JISKX線マイクロアナリシス油中金属濃度JISK≪分析結果≫特性低下粘度：良好粘度値mm/sの管理基本値mm/sに対する変化率は+％であり、○○管理限界値±％以内に留まっています。酸価：良好酸価.mgKOH/gは管理基本値の.mgKOH/g以内にあることから、問題は無いと判断します。赤外線吸収スペクトル：良好酸化安定度試験：良好酸化安定度試験の結果、数値minは○○管理限界値min以上に留まっており、現時点での使用は可能と判断します。汚染水分：良好水分値ppmは○○管理限界値以内に留まっています。計数汚染度：今回は実施していません。重量汚染度：今回は実施していません。光学顕微鏡観察：今回は実施していません。摩耗摩耗診断電子顕微鏡観察・X線マイクロアナリシス：今回は実施していません。油中金属濃度：今回は実施していません。
報告№109-09136 報告№113-00625 | 分析№109-001160 分析№113-002685 | 113-002685 | 潤滑は良好の範囲にあるものの、汚染度が高く、切削粒子が比較的多く確認されていることから、油中の夾雑物による切削摩耗が発生していると考えられます。軸受は継続使用可能と判断します。但し、摩耗推移を確認するためにも傾向監視を継続することが有効です。更油油中の汚染度が高く、この油中異物が潤滑面に噛み込むことによる切削摩耗の進行が懸念されるため、可能であれば更油を推奨します。定期的な分析今後の凝着摩耗の推移を監視するため、定期的に分析を実施し、摩耗の進行状況を確認することを推奨します。最適な採油方法本試料油は、機器停止中に軸受下部ドレンプラグから採油されているため、別紙油中粒子の沈降の影響に示すように、油中粒子が油槽底部に沈降し、分析データが高濃度に出ている可能性があります。正確なデータによる診断を行うためにも、今後の採油は、極力運転中もしくは停止直後の油槽中層部から実施されることを推奨します。異常摩耗の早期発見のパラメータであるIs値は、前回のレベルからレベルに上昇し、高い値でした。また、潤滑部の摩耗が認められたため、定期的に潤滑油分析を実施し、摩耗推移を監視することが有用と考えます。フェログラフィーで観察された代表的な粒子は、以下の通りです。正常な摩耗粒子・潤滑状態が正常なマイルド摩耗により発生。切削粒子・異物や金属表面の微小突起による切削摩耗により発生。シビア粒子・潤滑状態がやや厳しい凝着摩耗により発生。極微小領域で油膜切れが発生したことを示します。切削粒子、シビア粒子は、摩擦面が将来的に異常摩耗へ進展する可能性を示唆しているため、傾向監視が有用と思われます。詳細は、別紙傾向監視が必要な摩耗粒子をご覧ください。軸受メタルの摩耗メタルの摩耗深さを求めました。本軸受は、油の抜き取りや不足があった場合にその都度補給していますが、その情報履歴がないため濃度補正を行うことが出来ません。よって過去からの分析結果で最も高い錫濃度ppmと、油量Lから計算により求めました。その結果メタル表面の平均的な摩耗深さは.μmと推定され、メタルの表面粗さをsと仮定すると、メタルの表面粗さに比較して摩耗は軽微であると推定されます。尚、今回の錫濃度は前回に比較して増加していますが、前回と採油条件が異なることから、データが高濃度に出ている可能性があります。今後は最適な採油方法で、採油条件を統一して監視することを推奨します。銅を使用した箇所の溶出・摩耗SOAPの結果、銅がppm検出されました。当該設備の様に亜鉛系添加剤が含まれる潤滑油を使用した場合、潤滑系統内で銅および銅合金が亜鉛系添加剤の影響により腐食、溶出することが知られています。今回検出された銅は、この溶出と摺動部の摩耗により発生したものと考えられます。今後、別紙鉱油の酸化に対する金属触媒の影響に示すように濃度の増加に伴い酸化速度が速まる可能性があります。前回に比較して計数汚染度はNAS級からNAS級にランク上昇し、当社推奨の管理限界値に到達していました。フィルタ残渣に金属片、鉄錆、砂等が観察されたことから、汚染度が高い要因は、摩耗と外部混入異物の影響と思われます。前回同様に粘度、水分、酸価、IRの各データは良好です。
報告№109-09094 報告№112-00124 | 分析№109-000916 分析№112-000500 | 112-000500_date121122 | グリースは継続使用可能な状態にあると判断します。グリースの物理的性状は良好と判断します。≪状態監視とパラメータ≫分析の目的および各分析のパラメータは以下の通りです。特性低下目的：グリースの分析結果から、グリースの物理的性状や劣化傾向などを確認する。酸価JISK赤外線吸収スペクトルJISKちょう度JISK滴点JISK摩耗目的：グリース中の摩耗粒子を分析する事により、回転・摺動部の潤滑状態、摩耗劣化の程度、余寿命などを解析する。摩耗診断電子顕微鏡観察JISKX線マイクロアナリシス油中金属濃度JISK≪分析結果≫特性低下酸価：良好酸価mgKOH/gは管理基本値のmgKOH/g以内にあることから、問題は無いと判断します。赤外線吸収スペクトル：良好ちょう度：良好ちょう度値はと○○管理限界値であるから以内に留まっています。滴点：良好滴点はと管理基本値のに比較して大きな変化はないことから、問題は無いと判断します。摩耗摩耗診断電子顕微鏡観察・X線マイクロアナリシス：今回は実施していません。油中金属濃度：今回は実施していません。
|  | 10600385 | 分析NO － 年月日 トライボシステム診断レポート会社名 ○○殿 分析項目 機種 新油 流動点 硫黄分 機番・使用箇所 ライン 引火点 反応 油名 軽油 水分 油種 残留炭素 採油日 年月日 蒸留性状 他情報 粘度 摩耗状態の判定良好注意要処置汚染状態の判定良好注意要処置良好注意要処置総合考察流動点は.であった。引火点は.であった。水分はであった。％残留炭素分は.wt％であった。蒸留性状は別紙の通りであった。粘度はmm/sであった。硫黄分はwt％であった。反応は中性であった。
報告№103-0207 | 分析№103-02070 | 103-02070 | 本試験は、油中の摩耗粒子から得られる情報からベアリング軌道面の状態を推定することを目的としました。分析の結果、ベアリングの使用時間と本試料油の使用時間とが同じであると仮定した場合、ベアリング軌道面の％程度にフレーキングが発生していると推定できます。この前提条件に間違いがなければ、ベアリングは使用可能な状態にあると思われます。これらのことは、鉄濃度から計算したフレーキングの発生面積が内輪軌道面の面積の凡そ％であること。確認された摩耗粒子がμm以下の小さな粒子が支配的であること。以上のことから判断しました。但し、今後も摩耗が進行することが予想されますのでCBMによる摩耗状態の把握が必要です。計算の結果、時間以上経過すれば、いつでも採油できる状態になりますので、この時間を目安に計画を立てて管理されることを推奨します。
報告№107-0366 報告№110-00483 | 分析№107-01900 分析№110-002164 | 110-002164 | 濾過前の試料油を分析した結果、粘度がmm/sと新油のmm/sに比較して、粘度変化率は+.％で、やや不良領域にありました。現在、ISOVGからISOVGに移行しているため異常ではなく、本試料油は継続使用可能と判断します。
報告№109-09569 報告№109-09569 | 分析№109-003524 分析№109-003524 | 109-003524 | を示す粘度、水分、全酸価の各データは良好でした。泡立ち試験の結果は、-と新油値が-であるのに比較して高い値となっていたことから消泡性能が低下していることが分かりました。潤滑状態の異常の早期発見パラメータである潤滑状態指数は、のマイナス乗と濾過設備のない機器であれば正常な潤滑状態にあると判断できます。・消泡性能の低下消泡性の性能が低下していることが確認されたことから、今後の使用状況によっては油の酸化劣化が進行したり、ギヤ歯面およびベアリング軌道面で油膜切れが発生したりする場合があるため、消泡剤の添加による消泡性能の改善など何らかの対応が必要になると思われます。・潤滑状態濾過設備のない機器であれば正常な潤滑状態にあると判断できますが、当該機の潤滑系にはフィルタが設置されているため、別紙インライン・オフラインフィルタの影響に示すとおり、潤滑状態が異常となり大型の摩耗粒子が発生したとしても、粒子の大部分が捕捉されてしまい正常な潤滑状態にあると誤認してしまう可能性があります。このようなフィルタの影響を考慮に入れたLCインデックスは、摩耗がやや厳しい状態に分類されるの乗領域となりました。結論消泡性能の低下が確認されたものの、潤滑油、ギヤおよび転がり軸受は、継続続使用可能な状態にあると思われます。尚、今後は障害予防を目的に以下の対策を推奨します。運転条件によってはさらに摩耗の進行が速まる場合も想定されるため、今後は潤滑油の分析に加えてフィルタ付着物の分析を実施し、異常な摩耗状態発生の有無を精密に確認することを推奨します。消泡性能の改善は、添加する消泡剤の効果をテストにより確認する必要がありますので、必要な場合は当社営業担当者までお知らせ下さい。泡立ち試験の結果、消泡性能が低下していることが確認されました。粘度粘度はmm/sと新油値mm/sに比較して、粘度変化率は-％で、当社推奨の管理限界値である±％以内にあり、良好と判断します。粘度粘度はmm/sでした。粘度指数粘度指数はでした。泡立ち試験泡立ち試験は-と新油に比較して高い値でした。水分はppmと当社推奨の管理限界値の以下であり、良好と判断します。全酸価全酸価は.mgKOH/gと新油値mgKOH/gに比較して高いものの、IRの結果で油劣化の兆候を示すカルボン酸の吸収が確認されていないことから、良好と判断します。機器の潤滑状態精密な濾過設備がない機器であれば、潤滑状態指数は正常の範囲にあると判断します。潤滑状態指数異常摩耗の早期発見パラメータである潤滑状態指数がのマイナス乗と精密な濾過設備がない機器であれば、潤滑状態指数は正常の範囲にあると判断します。
報告№109-09136 報告№113-00494 | 分析№109-001160 分析№113-002045 | 113-002045 | 対象設備は継続使用可能と判断します。但し、摩耗促進の要因となる固形のカルシウム化合物がやや高い値で検出されたことから以下の対策を推奨します。対策定期的な分析固形のカルシウム化合物がコンロッドメタルやクランクメタル等に噛み込み、切削摩耗を促進させる懸念があるため、定期的に分析を実施し、摩耗状態を監視することを推奨します。総合的に判断した結果、は許容範囲内にあり、機器は継続使用可能と判定しますが、摺動部の摩耗が認められたため、定期的に潤滑油分析を実施し、摩耗推移を監視することが有用と考えます。フェログラフィー【定量分析：Is値】Is値は異常摩耗の早期発見パラメータのつで、摩耗状態を定量化するために用います。Is値はの乗と、やや高い値でしたが、損傷領域であるの乗程度には到達しておらず問題ないと判定します。フェログラフィー【定性分析：摩耗粒子の摩耗形態観察】比較的多く観察された粒子は、以下の通りです。正常な摩耗粒子・滑状態が正常なマイルド摩耗により発生。切削粒子・異物や金属表面の微小突起による切削摩耗により発生。シビア粒子・潤滑状態がやや厳しい凝着摩耗により発生。金属潤滑部が局部的に油膜切れを起していると考えられます。観察された摩耗粒子の中でも切削粒子、シビア粒子は、摩擦面が将来的に異常摩耗へ進展する可能性を示唆しているため、傾向監視が有用と思われます。詳細は、別紙傾向監視が必要な摩耗粒子をご覧ください。Iカップリング発光分光分析【SOAP-T】検出された金属元素と想定される発生箇所は、以下の通りです。鉄、鉛、銅、錫・エンジン部品等リン、亜鉛、カルシウム、モリブデン・添加剤アルミニウム、ケイ素、ナトリウム、マグネシウム・外部混入異物シリンダライナ、ピストンリングの摩耗SOAP-Tで鉄がppm検出され、フェログラフィーで鉄系のシビア粒子が観察されたことから、鉄を主成分とした部品、例えばシリンダライナやピストンリング等が摩耗している可能性があります。しかし、異常摩耗を示す大型摩耗粒子は観察されず、また、本設備の油量をLと仮定し、検出された鉄濃度から計算される摩耗体積は約.mmと少量であることから、シリンダライナおよびピストンリング等は、継続使用可能な状態にあると判断します。コンロッドメタル、クランクメタルの摩耗SOAP-Tで錫が、鉛が、銅が検出されたことから、コンロッドメタル、クランクメタルが摩耗していると推定されます。現時点では低濃度であることから継続使用可能と判断しますが、今後、摩耗が進行し異常摩耗に進展することを防止するため、摩耗推移の監視が有用です。詳細は、別紙コンロッドメタル・クランクメタルの摩耗をご覧ください。固形カルシウム化合物の生成SOAP-Tでカルシウムがppm検出されました。この固形カルシウムは、潤滑油に混入した燃焼ガス中の酸成分がカルシウム添加剤と中和反応して生成される比較的硬い化合物のため、摺動面に噛み込み、切削摩耗が進行することが懸念されます。詳細は、別紙固形カルシウム化合物の生成をご覧ください。
報告№109-09169 報告№109-09169 | 分析№109-001386 分析№109-001386 | 109-001386 | ギヤは継続使用可能な状態にあると判断します。は良好と判断します。粘度は良好と判断します。粘度は.mm/sと新油値.mm/sに比較して、粘度変化率は-.％で、当社推奨の管理限界値である±％以内にあり、良好と判断します。水分は良好と判断します。水分は.ppmと当社推奨の管理限界値の以内にあり、良好と判断します。全酸価は良好と判断します。全酸価は.mgKOH/gと新油値.mgKOH/g以内にあり、良好と判断します。IRの結果、良好と判断します。IRの結果、IRチャートに示すように新油に比較して変化はなく、良好と判断します。計数汚染度はやや高い値となっています。計数汚染度はやや高い値となっています。計数汚染度はNAS級と当社推奨の管理限界値のNAS級以内にあるものの、やや高い値となっています。重量汚染度はmg/mlとなっています。重量汚染度はmg/mlとなっています。機器の潤滑状態機器の潤滑状態は正常と判断します。SOAPによる油中金属濃度の結果、鉄が検出されています。SOAPによる油中金属濃度の結果、鉄、鉛、銅、油の添加剤成分であるリン、外部から混入したと思われるアルミニウム、ケイ素が検出されています。SOAPによる油中金属濃度の結果、鉄が検出されています。SOAPによる油中金属濃度の結果、鉄、油の添加剤成分であるリン、外部から混入したと思われる亜鉛、カルシウム、ナトリウム、アルミニウムが検出されています。摩耗粒子診断の結果、μm以下の鉄系摩耗粒子が多く観察されています。異常摩耗の早期発見パラメータであるIs値がの乗とやや高く、摩耗粒子の形態観察の結果、μm以下の鉄系摩耗粒子が多く観察されています。SEM・XMAの結果、鉄、クロム、マンガンを含む粒子が観察されています。摩耗粒子診断で観察された粒子をSEM・XMAで詳細に観察した結果、鉄、クロム、マンガンを含む粒子が観察されています。
報告№109-09136 報告№112-00132 | 分析№109-001160 分析№112-000545 | 112-000545 | 潤滑油は継続使用可能な状態にあると判断します。分析結果は良好と判断します。粘度粘度は.mm/sと新油値.mm/sに比較して、粘度変化率は-.％で、当社推奨の管理限界値である±％以内にあり、良好と判断します。水分は.ppmと当社推奨の管理限界値の以下にあり、良好と判断します。酸価はmgKOH/gと新油値mgKOH/g以下にあり、良好と判断します。
報告№109-09129 報告№109-09129 | 分析№109-001108 分析№109-001108 | 109-001108 | 分析の結果、摩耗粒子の形態観察でμm以下の微小な疲労摩耗粒子がやや多く観察されたことから、軸受軌道面ではマイクロフレーキングが発生していることが確認されました。但し、異常摩耗の早期発見パラメータであるフェログラフィーのIs値がのと良好の範囲にあり、転がり軸受の寿命の指標となるフレーキングの発生が確認されていないことから、本軸受は継続使用可能と判断します。計数汚染度は良好と判断します。計数汚染度は良好と判断します。計数汚染度はNAS級と当社推奨の管理限界値のNAS級以内にあり、良好と判断します。重量汚染度はmg/mlでした。重量汚染度はmg/mlでした。機器の潤滑状態フェログラフィーの結果、μm以下の微小な疲労摩耗粒子がやや多く観察されています。SOAPの結果、鉄が検出されました。SOAPの結果、摩耗により発生する鉄、油の添加剤成分であるリンが検出されました。D－SOAPの結果、鉄が検出されました。D－SOAPの結果、摩耗により発生する鉄、油の添加剤成分であるリンが検出されました。フェログラフィーの結果、μm以下の微小な疲労摩耗粒子がやや多く観察されました。異常摩耗の早期発見パラメータであるフェログラフィーのIs値がの乗と良好の範囲にあり、摩耗粒子の形態観察の結果、μm以下の微小な疲労摩耗粒子がやや多く観察されました。
報告№109-09094 報告№112-00124 | 分析№109-000872 分析№112-000437 | 112-000437_date121122 | 潤滑油は継続使用可能な状態にあると判断します。は良好でした。尚、RBOTは管理基本値に比較して大きな値であり減少傾向は確認されませんでした。このことから、更油から今回採油までのヶ月間で酸化防止剤の消耗は確認されていないことから、使用条件が同様であれば定検周期のヶ月は使用できる可能性が高いと判断します。≪状態監視とパラメータ≫分析の目的および各分析のパラメータは以下の通りです。特性低下目的：油の分析結果から、や劣化傾向ならびに添加剤の消耗程度、残存寿命などを確認する。粘度JISK酸価JISK赤外線吸収スペクトルJISK酸化安定度試験JISK汚染目的：油の分析結果から、砂塵あるいは水・異種油などによるや、異物混入の有無を確認する。水分JISK計数汚染度JISB重量汚染度JISB光学顕微鏡観察摩耗目的：油中の摩耗粒子を分析する事により、回転・摺動部の潤滑状態、摩耗劣化の程度、余寿命などを解析する。摩耗診断電子顕微鏡観察JISKX線マイクロアナリシス油中金属濃度）JISK≪分析結果≫特性低下粘度：良好粘度値mm/sの管理基本値mm/sに対する変化率は+.％であり、○○管理限界値±％以内に留まっています。酸価：良好酸価.mgKOH/gは管理基本値の.mgKOH/g以内にあることから、問題は無いと判断します。赤外線吸収スペクトル：良好酸化安定度試験：良好酸化安定度試験の結果、数値minは○○管理限界値min以上に留まっており、現時点での使用は可能と判断します。汚染水分：良好水分値ppmは当社推奨の○○管理限界値以内に留まっています。計数汚染度：今回は実施していません。重量汚染度：今回は実施していません。光学顕微鏡観察：今回は実施していません。摩耗摩耗診断電子顕微鏡観察・X線マイクロアナリシス：今回は実施していません。油中金属濃度：今回は実施していません。
報告№109-09136 報告№110-00282 | 分析№109-001160 分析№110-001089 | 110-001089 | ・摩耗状態前回に比較してD－SOAPの鉄が増加したものの、異常摩耗の早期発見パラメータであるフェログラフィーのIs値がの乗と良好でした。・汚染度前回に比較して計数汚染度はNAS級からNAS級にランク増加し、当社推奨の管理限界値に到達し、重量汚染度は前回に比較して.mg/mlからmg/mlに増加して、当社推奨の管理限界値を超えていました。D－SOAPで鉄、油の添加剤成分である亜鉛、カルシウムが増加し、フィルタ表面の異物観察で表面が茶褐色になっていることから、汚染度が高い要因は、シリンダ内壁やポンプ内部の摩耗、油の添加剤成分の析出と石炭粉等の外部から混入したと思われる異物の影響と思われます。結論機器の健全性異常な摩耗は確認されず、対象設備は継続使用可能な状態にあると判断します。作動油取替えの検討計数汚染度、重量汚染度およびD－SOAPの結果から、油中にスラッジと石炭粉等の外部混入物が確認されたため、作動油を継続使用するには以下の対策が必要です。本作動油には、バルブ類の動作障害の原因となる粘着性のあるスラッジが確認されたため、継続使用にはスラッジの除去が必要と思われます。除去方法は、当社製清浄分散剤TS－の投与と濾過を推奨します。なお、TS－投与に当っては、油中の水分濃度が高い場合、投与できませんので、事前に水分濃度を確認することを併せて推奨します。
報告№108-0411 報告№110-00533 | 分析№108-02744 分析№110-002425 | 110-002425 | 本試料油の添加剤は、一般に、タービン油に比較して極圧添加剤や摩耗防止剤などの濃度が高く、この影響でRBOT試験の結果が変動する傾向があります。そのため、ギヤ油の余寿命の評価をタービン油と同等の精度で得るには、RBOTの結果に加え、粘度、水分、全酸価、IRなどのデータを総合的に判断することが必要です。分析の結果、油の粘性を示す粘度は、新油値のmm/sに比較して粘度変化率が-％の.mm/sと当社推奨の管理限界値を超えていました。油中のスラッジの発生量を示す全酸価は、新油値の.mgKOH/gに対して.mgKOH/gでほぼ変化が見られず劣化は確認されなかった。さらにはIRの結果でも油が劣化した場合に発生するカルボン酸の発生も確認されず、酸化防止剤の残存量を示すRBOTは、限界値minに比較して、十分に残量があるminであった以上のことから、潤滑油の劣化は確認されませんでした。油の余寿命は、使用油の使用期間または使用時間が不明であったため、ご依頼の油の余寿命に関する検討は行えませんでした。ただし、分析の結果で新油値がminであったことから、使用期間を仮にヶ月間と仮定すれば余寿命は十二分にあると言えます。可能であれば、使用期間、あるいは使用時間の情報をご提供下さい。汚染度油中の水分を計測した結果、水分はppmと新油と同等であり、継続使用可能な状態にあることが確認されました。粘度の結果、粘度の低下が確認されました。しかし、全酸価などのその他のデータは良好であることから、同油種の粘度グレードが違っていると思われます。油名を再度ご確認下さい。
報告№102-6148 | 分析№102-02778 | 102-02778 | 濾過前の試料油を分析した結果、フェログラフィーを除く項目は良好でした。フェログラフィーの結果、摩耗過酷度を示すIs値は.と良好の範囲にあるものの、摩耗粒子形態観察の結果、摩擦熱が高い場合に発生する球状粒子がやや多く見られました。球状粒子は、異常の兆候を示す形態のパラメータで、この摩耗粒子が発生する原因は、一般に、溶接工事、溶接作業などによる溶接スパッタの混入、電食による発生、厳しい金属接触による摩耗、が考えられます。発生原因が、の溶接スパッタの混入であれば、今後増加しないと思われますが、が考えられる場合は、原因を取り除かなければ球状粒子は増加すると考えられますので、ヶ月以内に再度分析を実施し、この球状粒子の増加の有無を確認されることを推奨します。尚、貴社において、過去に同様な事例が軸受損傷に繋がった例があるので、念のため、主機の起動時、停止時の温度チャートから軸受温度が微妙に変化しているか、いないかの確認をされるよう推奨します。
報告№109-09448 報告№111-00274 | 分析№109-002802 分析№111-001296 | 111-001296 | エンジン摺動部は継続使用可能な状態にあると判断します。但し、現状の運転には影響は非常に小さいものの、シリンダ内壁や軸受摺動面で摩耗の進行が懸念されるため、以下の対策を推奨します。定期的な分析摩耗の進行を監視するため、定期的に分析を実施し、摩耗の進行状況を確認することを推奨します。フェログラフィー異常摩耗の早期発見パラメータとして摩耗粒子を定量化して評価するフェログラフィーのIs値は、潤滑状態が正常なの乗でした。摩耗粒子の形態で比較的多く観察された粒子は、潤滑状態が正常な場合に発生する摩耗粒子でした。これらの摩耗粒子が観察された場合、潤滑部で発生している摩耗形態は、正常なマイルド摩耗であることが分かります。Iカップリング発光分光分析供試のディーゼルエンジン油を分析した結果、検出された金属元素は、SOAP-Tの結果表に示すように、鉄、鉛、銅、クロム、錫、リン、亜鉛、カルシウム、アルミニウム、ケイ素、ナトリウム、マグネシウムが検出されました。これらの検出された金属元素から発生箇所を推定すると鉄、鉛、銅、クロム、錫・エンジン部品カルシウム、マグネシウム・オイル添加剤リン、亜鉛、アルミニウム、ケイ素、ナトリウム・外部混入異物であると思われます。このうち、機械部品が摩耗したと思われる元素はのグループです。メタルの摩耗程度SOAP-Tの結果、メインメタルやクランクメタルの主成分である錫がppm検出されました。今回までの累積錫濃度からメタルの摩耗程度を確認しました。確認方法は、下式およびの通りです。錫の摩耗体積＝錫濃度×-×油量×.×÷錫密度・＝.×-××.×÷.＝平均的な摩耗深さ＝摩耗体積÷摩耗面積×・＝÷×＝.計算の結果、摩耗深さは.μm摩耗しています。一般的にホワイトメタルのオーバーレイ厚さは、薄くてもμm程度はありますので、これに比較して十分に小さく、良好な状態にあると考えられます。但し、当該ディーゼルエンジンは、潤滑油をタンク容量Lに対して、月平均Lの潤滑油を補給しているとの情報がございますので、直近の更油日をお知らせ下さい。錫濃度を補正して再計算いたします。尚、観察された摩耗形態がマイルド摩耗が支配的であるため可能性としては低いと思われますが、仮にクランクメタルの上メタル個に摩耗が集中したとすると、摩耗深さは.μmとなります。オーバーレイの厚さをμm程度とすると、オーバーレイは既に摩耗していることになります。粒度分布粒度分布は、適正な散乱強度がえられず測定できませんでした。分析結果粒度分布粒度分布は、適正な散乱強度がえられず測定できませんでした。機器の潤滑状態摩耗粒子の形態観察の結果、潤滑状態が正常な場合に発生する摩耗粒子が比較的多く観察されました。SOAP-TSOAP-Tの結果、鉄、鉛、銅、クロム、錫、油の添加剤成分であるカルシウム、マグネシウム、外部から混入したと思われる亜鉛、アルミニウム、ケイ素、ナトリウムが検出されました。SOAP-TSOAP-Tの結果、鉄、錫、油の添加剤成分であるカルシウム、外部から混入したと思われるリン、アルミニウム、ナトリウムが検出されました。フェログラフィー異常摩耗の早期発見パラメータであるIs値がの乗と良好の範囲にあり、潤滑状態は正常と判断します。
報告№109-09136 報告№110-00821 | 分析№109-001160 分析№110-003870 | 110-003870 | は、油の粘度変化率、油中のスラッジの発生量などを判断パラメータに、粘度、全酸価、IR、RBOTで評価します。分析の結果、油の粘性を示す粘度は、新油値の.mm/sに比較して粘度変化率が-％のmm/sとほぼ変化はなく、また油中のスラッジの発生量を示す全酸価は、新油値の.mgKOH/gに対して.mgKOH/gと減少していることから劣化は確認されていない。さらにはIRの結果でも油が劣化した場合に発生するカルボン酸の発生も確認されず、酸化防止剤の残存量を示すRBOTは、限界値minに比較して、十分に残量があるminであった。以上のように、の健全性を示す各パラメータは全て良好であり、潤滑油の劣化は確認されませんでした。尚、別紙RBOTの減少傾向から油の余寿命を求めた結果、本試料は直近の更油から起算して稼働日数が年月まで使用可能であることが分かります。油中の水分を計測した結果、水分はppmと新油と同等であり、継続使用可能な状態にあることが確認されました。潤滑油は継続使用可能な状態にあると判断します。
報告№109-09136 報告№110-00429 | 分析№109-001160 分析№110-001938 | 110-001938 | 金属元素と濃度の分析は、試料油を以上の高温で発光させ、その光を分光器で分光し、分光によって得られた光の強度と金属固有の波長とから元素を特定するIカップリング発光分光分析法を用います。また摩耗状態は、SOAP法により求めた金属成分と濃度にフェログラフィー法による摩耗粒子分析とを加味して総合的に評価しますが、摩擦面の摩耗機構と摩耗状態の判断は摩耗粒子の形態と、異常摩耗の早期発見パラメータであるIs値により判断します。Iカップリング発光分光分析供試のギヤ油を分析した結果、検出された金属は油中金属元素の結果表に示すように、鉄、鉛、銅、アンチモン、錫、リン、亜鉛、カルシウム、アルミニウム、ナトリウム、マグネシウムでした。これら検出された金属元素から発生箇所を推定すると、鉄、鉛、銅、アンチモン、錫・軸受等リン・オイル添加剤亜鉛、カルシウム、アルミニウム、ナトリウム、マグネシウム・外部混入異物であると思われます。このうち、機械部品が摩耗したと思われる元素はのグループです。フェログラフィー摩耗粒子分析結果から観察された粒子は、潤滑状態が正常な場合に発生する摩耗粒子異物の切削作用で発生する切削粒子繰返し応力を受けて発生する疲労摩耗粒子でした。潤滑状態と摩耗形態異常摩耗の早期発見パラメータとして摩耗粒子を定量化して評価するフェログラフィーのIs値は、潤滑状態がやや厳しいの乗となっていました。これらの結果から潤滑部では、正常な潤滑状態であるマイルド摩耗、異物による切削摩耗と疲労による疲労摩耗も発生していることが分かりました。切削摩耗が発生している場合、転がり軸受の寿命が分の程度に低下することが知られており、定期的なトライボ診断による状態監視が必要と考えます。また、切削摩耗発生の原因となる混入異物が残留している場合、この異物により切削摩耗が継続して発生する可能性があります。計数汚染度は良好でした。粘度、水分、全酸価、IRの各データは良好でした。潤滑油および軸受は継続使用可能な状態にあるものの、若干疲労摩耗の発生が確認されていますので以下の対策を推奨します。今後、摩耗の進行を監視するため、定期的に分析を実施することを推奨します。傾向監視のための次回採油時期は、回転数から理論的に求めます。その結果、次回の採油は最短で約時間となります。この時間は、油中汚染物が均一濃度になるために必要な時間であり、この時間を経過すれば、再分析の結果から摩耗速度を評価すことが可能となります。
報告№109-09136 報告№110-00297 | 分析№109-001160 分析№110-001150 | 110-001150 | は、油の粘度、油中のスラッジの発生量を判断パラメータに、粘度、全酸価、IR、RBOTで評価します。分析の結果、油の粘性を示す粘度は、新油値のmm/sに比較して粘度変化率が+.％のmm/sとほぼ変化はありませんでした。油中のスラッジの発生量を示す全酸価は、新油値の.mgKOH/gに比較してとやや高いものの、劣化は確認されませんでした。さらにはIRの結果でも油が劣化した場合に発生するカルボン酸の発生も確認されませんでした。酸化防止剤の残存量を示すRBOTは、限界値minに比較して、十分に残量があるminでした。以上のことから、前回同様に潤滑油の劣化は確認されませんでした。尚、別紙表および図から分かるように、RBOTの減少傾向から油の余寿命を求めた結果、本試料は前回採油から起算して経過日数日まで使用可能であることが分かりました。潤滑油は継続使用可能な状態にあると判断します。
報告№108-0505 報告№108-0505 | 分析№108-03639 分析№108-03639 | 108-03639 | 分析の結果、摩耗の安定が確認され、潤滑状態は正常と判断します。これらのことは、前回に比較して、計数汚染度はランク減少し、SOAP／D-SOAPの鉄および錫濃度に変化がないこと異常摩耗の早期発見パラメータであるフェログラフィーのIs値がのマイナス乗と良好の範囲にあること以上のことから判断しています。は良好と判断します。計数汚染度は良好と判断します。計数汚染度はNAS級と当社推奨の管理限界値のNAS級以内にあり、良好と判断します。重量汚染度は良好と判断します。重量汚染度は.mg/mlと当社推奨の管理限界値のmg/ml以内にあり、良好と判断します。機器の潤滑状態機器の潤滑状態は正常と判断します。SOAPの結果は良好です。SOAPの結果、油の添加剤成分であるリンが検出されています。摩耗により発生する鉄および錫が検出されていないことから、良好と判断します。D－SOAPの結果は良好です。D－SOAPの結果、摩耗により発生する鉄および錫が検出されていないことから、良好と判断します。フェログラフィーの結果は良好です。異常摩耗の早期発見パラメータであるフェログラフィーのIs値がのマイナス乗と良好の範囲にあることから、潤滑状態は正常と判断します。
報告№103-0147 | 分析№103-01304 | 103-01304 | カップリングメーカが推奨するギヤカップリンググリースの交換延長を目的に、定期的にギヤカップリングを開放し、グリースのトライボ診断でギヤ歯面の状態、グリース性状の確認を行ってきました。その結果、メーカ推奨のヶ月毎の交換に対し、ヶ月毎の交換で問題がないという結果が得られていましたが、今回ヶ月使用したギヤカップリングを分解点検した結果、号CBPカップリングのモータ側のギヤに異常な摩耗が確認されました。そのため、比較用に号CBPのギヤ周りからグリースを採取し、トライボ診断を実施し、その結果から異常摩耗の原因を調査することを目的としました。分析の結果、号CBPのグリースの分析結果で確認されたようなギヤ歯面の異常な摩耗状態を示す摩耗粒子は確認されませんでした。尚、グリースの物理的性状を示すちょう度、滴点、全酸価、IRを実施した結果、全てのデータは良好な範囲にあり、継続使用可能と判断します。
報告№102-6010 | 分析№102-00231 | 102-00231 | 分析の結果、を示す粘度、水分、全酸価、IR、RBOTの各データは当社推奨の管理目安内にあり、この油は継続使用可能と判断します。但し、本試料油は、油濾過機が設置されている油槽であるため、常時油中の粒子が除去されていますので、診断は油濾過機による減少率を考慮して潤滑状態を解析する必要があります。油濾過機による油中の摩耗粒子の減少率は油濾過機の入口と出口の汚染度を評価し、その結果から求めますが、今回は油濾過機の出口から採取した試料がありませんので、減少率を濾過能力が良好とされる一般的な濾過率.として解析を行います。尚、濾過率を考慮した減少率は油濾過機の吐出量と総油量との比から換算します。本機の油濾過機の吐出量は毎時L、設備油量はLですので減少率は.となります。油濾過機により時間で.％の粒子が減少するとした場合、油がパスして増加する粒子数は、今回計数汚染度の～μmレンジですと個/mlの.％の個/mlとなります。更に、この発生粒子数から平衡濃度を計算します。平衡濃度は下式により求めます。平衡濃度＝発生粒子数／減少率・式油濾過機が設置されていない場合の減少率を.とすると平衡濃度は個/mlとなります。このことから分かるように、本試料油中の汚染度は、油濾過機が設置されていることでNAS級と非常に清浄になっていますが、油濾過機がないと仮定した場合、計算により求めたように～μmレンジの汚染度はNAS級の汚染状態になる可能性を示唆するものととらえる事が出来ます。他のレンジを同様に計算すると以下のようになり、NAS級となります。～～～～以上等級級以上のことから、濾過機の影響で汚染状態は清浄になってはいるものの、若干摩耗が発生している状態であると思われます。摩耗粒子の形態が、メタルコンタクトがあった場合に発生する形態のシビア摩耗粒子であり、今後さらに摩耗が進行する可能性がありますので、ヶ月後に再度分析を実施し、摩耗の進行状況を確認されることを推奨します。尚、傾向を見るため、油槽から採油すると同時に油濾過機の濾過前と濾過後の位置から採油を実施し、分析結果から減少率を導き、その減少率を上記方法により油濾過機がない場合の粒子数を求め、その粒子数の変化により金属接触が進行しているか落ち着いてきているのかを確認されることを推奨します。
報告№106-0134 報告№106-0134 | 分析№106-00885 分析№106-00885 | 106-00885 | 分析の結果、全てのデータが良好であることから、この油は継続使用可能であり、潤滑状態も正常と判断します。は良好と判断します。粘度は良好と判断します。粘度はmm/sと新油値mm/sに比較して、粘度変化率は+％で、当社推奨の管理限界値である±％以内にあり、良好と判断します。水分は良好と判断します。水分は.ppmと当社推奨の管理限界値の以下であり、良好と判断します。全酸価は良好と判断します。全酸価は.mgKOH/gと新油値.mgKOH/gに比較して大きな変化はなく、良好と判断します。IRの結果、良好と判断します。IRの結果、油劣化の兆候を示すカルボン酸の吸収が確認されていないことから、良好と判断します。は良好と判断します。計数汚染度は良好と判断します。計数汚染度はNAS級と当社推奨の管理限界値のNAS級以内であり、良好と判断します。重量汚染度は良好と判断します。重量汚染度は.mg/mlと当社推奨の管理限界値のmg/ml以内であり、良好と判断します。機器の潤滑状態機器の潤滑状態は正常と判断します。SOAPの結果は良好です。SOAPの結果、油の添加剤成分であるリンがppm、バリウムがppm検出されました。D－SOAPの結果は良好です。D－SOAPの結果、外部から混入したカルシウムが、ナトリウムが検出されました。フェログラフィーの結果は良好です。異常摩耗の早期発見パラメータであるフェログラフィーのIs値が.と良好の範囲にあり、潤滑状態は良好と判断します。
報告№103-0237 | 分析№103-02264 | 103-02264 | トライボ診断により、機器軸受の潤滑状態、潤滑油の劣化状態を診断することを目的としました。分析の結果、前回異物の噛み込みにより発生した切削粒子が観察されていましたが、今回分析結果では、切削粒子が減少し、マイクロフレーキングにより発生した摩耗粒子が確認されました。このマイクロフレーキングは、ベアリング軌道面の疲労により発生し、これが肉眼で確認できるようになるとベアリングの寿命とされるフレーキングと呼ばれるようになります。現在のところ、観察されている摩耗粒子は、肉眼で確認できるほどのサイズに至っていないため、ベアリングは継続使用可能な状態にあると判断できます。Is値の増加傾向から、ベアリングが寿命に到達する時期を計算すると今回から起算して稼働時間時間後となります。尚、本解析は前回と今回の回と少ないデータ数で行っておりますので、診断精度を向上するためには定期的な分析が必要です。次回分析は、更油後の稼働時間が時間後を目安に実施されることを推奨します。
報告№109-09136 報告№112-00694 | 分析№109-001160 分析№112-003227 | 112-003227 | 油の劣化は確認されず、汚染度も良好な範囲にあることから、継続使用可能な状態にあると判断します。軸受は継続使用可能な状態にあると判断します。但し、将来的な摩耗進行の有無を確認するためにも傾向監視を継続することが有効です。定期的な分析今後懸念される切削摩耗および凝着摩耗の進行を監視するため、定期的に分析を実施することを推奨します。軸受の摩耗状態フェログラフィーおよびSOAP／D-SOAPのデータから総合的に解析した結果、軸受は健全であり、継続使用可能と評価できますが、引続き軸受の機能が保持されていることを確認するためにも、潤滑油診断による傾向管理が有用と考えます。フェログラフィー【定量分析：Is値】Is値は異常摩耗の早期発見パラメータのつで、摩耗程度を定量化するために用います。今回のIs値はの乗と低い値でした。フェログラフィー【定性分析：摩耗粒子および摩耗形態観察】分析結果から比較的多く観察された摩耗粒子は、以下の通りでした。切削粒子・異物や金属表面の微小突起による切削摩耗により発生。シビア粒子・潤滑状態がやや厳しい凝着摩耗により発生。金属潤滑部が局部的に油膜切れを起していると考えられます。フリクションポリマ・局部的に高圧・高温となる場合に発生。観察された摩耗粒子の中でも切削粒子、シビア粒子は、将来的な摩耗の進行に繋がる可能性を示唆しているため、傾向監視が必要と思われます。摩耗形態の中でも切削摩耗は摩耗進行速度が速く、転がり軸受でこの摩耗形態が発生した場合には寿命が分の程度に低下することも知られており、切削摩耗により生じた軌道面の損傷が起点となって、転がり軸受の寿命となるフレーキングに進展することから、傾向監視が必要です。シビア粒子は、凝着摩耗に分類されます。この摩耗粒子は、軌道面で凝着、破断を繰り返し、この過程で生じる移着粒子が成長して摩耗粒子となります。そのため、軌道面では局部的に油膜切れが発生していることを示しています。この状態が継続した場合、摩耗粒子のサイズは徐々に大型化していき、最終的には軸受の損傷に至る場合があります。Iカップリング発光分光分析【SOAP／D-SOAP】検出された金属元素から発生箇所を推定すると、以下の通りでした。鉄・軸受等カルシウム、ナトリウム・外部混入異物計数汚染度、重量汚染度は共に良好でした。粘度、水分、酸価、IR、RBOTの各データは良好でした。尚、RBOTは、新油値に比較して大きな値であり減少傾向は確認されませんでした。このことから、酸化防止剤の消耗は確認されず、この油は継続使用可能な状態にあると判断できました。
報告№109-09249 報告№110-00306 | 分析№109-001747 分析№110-001224 | 110-001224 | 分析の結果、全ての分析項目の値が当社推奨の管理基準を満たしており、新油分析値との比較結果も問題となる値はなかったことから、油は継続使用可能な状態であり、運転中における潤滑状態も正常であったものと判断します。但し、新油のRBOTがminと無添加タービン油と同レベルでした。これはファイヤクエルEHCはリン酸エステル系潤滑油であるため、RBOT試験の規定で加える水の影響で加水分解してしまうため、本油種の評価にはRBOTは不向きであることがわかりました。今後は、全酸価およびIRによる評価を推奨します。分析結果特性低下特性低下に係るパラメータの分析結果は良好と判断します。粘度粘度は.mm/sと新油値.mm/sに対する粘度変化率は-％で、当社推奨の管理限界値である±％以内にあり、良好と判断します。全酸価制御油の全酸価は、油メーカによって初期値が違うため統一した管理基準を設定するのが困難であることから、当社では管理限界値を設定しておらず、新油分析値との比較及び他の分析項目の結果より全酸価の状態判断を行います。その結果、全酸価は.mgKOH/gと新油値.mgKOH/gに比較して若干高くなっていますが、IRチャートに示すように劣化の兆候として現れるカルボン酸などの有機物・有機化合物の発生が確認されていないことから、異常のない値と判断します。酸化安定度酸化安定度はminと新油値minに比較して、大きな値でした。粘度、全酸価、IRの各データは、新油と使用油に大きな差異はみられず、RBOTの使用油が新油より大きな値になった原因は不明でした。有機物・有機化合物有機物・有機化合物は、IRチャートによる新油分析値との比較の結果、cm-付近に劣化の兆候を示すカルボン酸の吸収が確認されていないことから、良好と判断します。色相はLであり、新油値のLに比較して大きな変化はないことから、良好と判断します。汚染に係るパラメータの分析結果は、水分は新油に比較して高い値でした。水分はppmであり、新油値のppmに比較して高い値でした。汚染粒子数はNAS級であり、当社推奨の管理限界値のNAS級以内であることから良好と判断します。汚染度物重量は.mg/mlであり、当社推奨の管理限界値のmg/ml以内であることから良好と判断します。摩耗運転中における潤滑状態は正常であったものと判断します。異常摩耗の早期発見パラメータであるフェログラフィーのIs値がのマイナス乗と当社基準値と比較して良好の範囲にあったことから潤滑箇所の潤滑状態は正常と判断します。金属濃度SOAP法により金属濃度を測定した結果、潤潤滑箇所で発生する金属接触によって検出されるクロムがppm、油の添加剤成分であるリンが、外部から混入したと思われるナトリウムがppm検出されたものの良好と判断します。金属濃度酸溶解法により金属濃度を測定した結果、金属元素は検出されなかったことから、潤滑箇所で発生する金属接触による摩耗や、外部からの異物などの混入は見られず良好と判断します。
報告№109-09136 報告№111-00381 | 分析№109-001160 分析№111-001811 | 111-001811 | 潤滑油および軸受は継続使用可能な状態にあり、保守サイクルおよび手法は問題ないと判断します。但し、異種油の混入、或いは、油名が違う可能性があり、さらに摩耗の進行が懸念されるため、以下の対策を推奨します。異種油の混入および油名の確認異種油の混入の有無、油名を再度確認することを推奨します。定期的な分析摩耗の進行を監視するため、定期的に分析を実施し、摩耗の進行状況を確認することを推奨します。傾向監視のための次回採油時期は、最短で約時間となります。この時間は、油中汚染物が均一になるために必要とする時間であり、この時間を経過すれば、再分析の結果から状態の傾向を確認することが可能となりますので、これを参考に次回分析時期を検討されることを提案します。フェログラフィー異常摩耗の早期発見パラメータとして摩耗粒子を定量化して評価するフェログラフィーのIs値は、潤滑状態が正常なの乗でした。摩耗粒子の形態で比較的多く観察された粒子は、潤滑状態が正常な場合に発生する摩耗粒子、局部的に高圧・高温となる場合に発生するフリクションポリマでした。これらの摩耗粒子が観察された場合、潤滑部で発生している摩耗形態は、正常なマイルド摩耗であり、そして局部的ではあるものの高圧・高温の箇所が発生していることも分かります。フリクションポリマは、潤滑油が摺動面に押し込められ高圧状態になると同時に、圧縮熱により高温状態になった結果、基油自身が重合反応を起こし生成することが知られています。そのため、高圧高温状態の解消がなされなければ、潤滑油の劣化が進行し、粘度上昇に因る潤滑異常に進展する場合があります。電子顕微鏡・X線マイクロアナリシス観察された粒子をSEM・XMAで詳細に分析した結果、粒子には鉄、マンガンが比較的多く含まれており、成分割合から粒子は主に主軸等から発生していると推定できました。Iカップリング発光分光分析供試の潤滑油を分析した結果、検出された金属元素は、SOAP-Tの結果表に示すように、鉄、錫、リン、亜鉛、カルシウム、ナトリウム、ホウ素が検出されました。これらの検出された金属元素から発生箇所を推定すると鉄、錫・軸受等リン、亜鉛、カルシウム、ナトリウム、ホウ素・外部混入異物であると思われます。このうち、機械部品が摩耗したと思われる元素はのグループです。SOAP-Tでリン、亜鉛、カルシウムが検出されました。使用油であるFBKタービンには金属添加剤は含まれておらず、これらの元素は含まれていないことから、異種油の混入、または油名の誤りなどが考えられます。計数汚染度、重量汚染度は共に良好でした。IRの結果、新油のIRスペクトルと一致しない箇所が確認されました。異種油の混入または油名の誤りなどが考えられます。
報告№109-09249 報告№111-00162 | 分析№109-001747 分析№111-000887 | 111-000887 | 潤滑油および対象設備は継続使用可能な状態であると判断します。但し、汚染度物重量が当社推奨の管理限界値を若干超えていることから、以下の対策を推奨します。油中の汚染度が高く、観察された異物等が軸受軌道面に噛み込み摩耗が進行することが懸念されるため、濾過あるいは更油などによる汚染度の回復を推奨します。フェログラフィー異常摩耗の早期発見パラメータとして摩耗粒子を定量化して評価するフェログラフィーのIs値は、潤滑状態が正常なのマイナス乗でした。摩耗粒子の形態で比較的多く観察された粒子は、潤滑状態が正常な場合に発生する摩耗粒子、局部的に高圧・高温となる場合に発生するフリクションポリマでした。これらの摩耗粒子が観察された場合、潤滑部で発生している摩耗形態は、正常なマイルド摩耗であり、そして局部的ではあるものの高圧・高温の箇所が発生していることも分かります。フリクションポリマは、潤滑油が軌道面に押し込められ高圧状態になると同時に、圧縮熱により高温状態になった結果、基油自身が重合反応を起こし生成することが知られています。そのため、高圧高温状態の解消がなされなければ、潤滑油の劣化が進行し、粘度上昇に因る潤滑異常に進展する場合があります。Iカップリング発光分光分析供試のタービン油を分析した結果、検出された金属は油中金属元素の結果表に示すように、鉄、錫、亜鉛、カルシウム、ナトリウムでした。これら検出された金属元素から発生箇所を推定すると、鉄、錫・軸受等亜鉛、カルシウム、ナトリウム・外部混入異物であると思われます。このうち、機械部品が摩耗したと思われる元素はのグループです。汚染度物重量は当社推奨の管理限界値を超えていました。フィルタ表面の異物観察で表面が茶褐色で金属片、鉄錆、砂等が観察されたことから、汚染度が高い要因は、摩耗とスラッジ、そして外部混入異物の影響と思われます。粘度、全酸価、酸化安定度、有機物・有機化合物の各データは良好でした。分析結果特性低下特性低下に係るパラメータの分析結果は良好と判断します。粘度粘度はmm/sと新油値mm/sに対する粘度変化率は+.％で、当社推奨の管理限界値である±％以内にあり、良好と判断します。全酸価添加タービン油の全酸価は、油メーカによって初期値が違うため統一した管理基準を設定するのが困難であることから、当社では管理限界値を設定しておらず、新油分析値との比較及び他の分析項目の結果より全酸価の状態判断を行います。その結果、全酸価は.mgKOH/gと新油値.mgKOH/g以内にあることから、良好と判断します。酸化安定度酸化安定度はminであり、当社推奨の管理限界値のmin以上であることから良好と判断します。有機物・有機化合物有機物・有機化合物は、IRチャートによる新油分析値との比較の結果、cm-付近に劣化の兆候を示すカルボン酸の吸収が確認されていないことから、良好と判断します。色相はL.であり、新油値のL.に比較して変化はないことから、良好と判断します。汚染に係るパラメータの分析結果は、汚染度物重量は当社推奨の管理限界値を超えていました。水分はppmであり、当社推奨の管理限界値の以下であることから良好と判断します。汚染粒子数はNAS級であり、当社推奨の管理限界値のNAS級以内であることから良好と判断します。汚染度物重量はmg/mlであり、当社推奨の管理限界値のmg/mlを超えていました。摩耗フェログラフィーによる摩耗粒子の観察の結果、潤滑状態が正常な場合に発生する摩耗粒子、局部的に高圧・高温となる場合に発生するフリクションポリマが比較的多く観察されました。異常摩耗の早期発見パラメータであるフェログラフィーのIs値がのマイナス乗と良好の範囲にあるものの、摩耗粒子の形態観察の結果、潤滑状態が正常な場合に発生する摩耗粒子、局部的に高圧・高温となる場合に発生するフリクションポリマが比較的多く観察されました。金属濃度SOAP法により金属濃度を測定した結果、外部から混入したと思われる亜鉛がppm検出されましたが僅かであり良好と判断します。金属濃度酸溶解法により金属濃度を測定した結果、潤滑箇所で発生する金属接触によって検出される鉄が、錫が、外部から混入したと思われる亜鉛が、カルシウムが、ナトリウムが検出されましたが良好と判断します。
報告№101-0198 | 分析№101-01789 | 101-01789 | は良好でした。粘度は良好と判断します。粘度は.mm/sと新油値mm/sに比較して、粘度変化率は+％で、当社推奨の管理目安である±％以内にあり、良好と判断します。水分は良好と判断します。水分は.ppmと当社推奨の管理目安の以下であり、良好と判断します。全酸価は良好と判断します。全酸価は.mgKOH/gと当社推奨の管理目安の.mgKOH/g以下であり、良好と判断します。IRは良好と判断します。IRの結果、IRチャートに示すように新油に比較して、変化はなく良好と判断します。は良好と判断します。計数汚染度は良好と判断します。計数汚染度はNAS級と当社推奨の限界値のNAS級に比較して清浄でした。重量汚染度は良好と判断します。重量汚染度は.mg/mlと当社推奨の管理目安のmg/ml以下であり、良好と判断します。機器の潤滑状態機器の潤滑状態は正常と判断します。SOAPの結果は良好です。SOAPの結果、金属元素は検出されず、良好と判断します。D－SOAPの結果は良好です。摩耗を示す鉄が検出されているものの、検出量は少なく、良好と判断します。フェログラフィーの結果は良好です。摩耗の過酷度を示すフェログラフィーのIs値がのマイナス乗と低く潤滑状態は良好と判断します。
報告№109-09136 報告№112-00751 | 分析№109-001160 分析№112-003396 | 112-003396 | 潤滑油の劣化はなく、汚染度は良好な範囲にあることから、継続使用可能と判断します。減速機分析の結果、減速機の潤滑部で使用されることが少ない錫が約検出されました。一般に、錫は軸受に使用されることが多いため、減速機の潤滑系統で錫を使用している箇所を確認することを推奨すると同時に、摩耗進行の有無を確認するためにも傾向監視を推奨します。定期的な分析今後懸念される凝着摩耗の進行を監視するため、定期的に分析を実施することを推奨します。はフェログラフィーおよびSOAP-Tの結果から総合的に判断した結果、継続使用は可能ですが、機器の機能を保持するためにも傾向管理が有用と考えます。フェログラフィー【定量分析：Is値】Is値は異常摩耗の早期発見パラメータのつで、摩耗粒子を定量化するために用います。前回に比較して、Is値はの乗からの乗に低下し、低い値でした。フェログラフィー【定性分析：摩耗粒子および摩耗形態観察】分析結果から比較的多く観察された粒子は、以下の通りでした。シビア粒子・潤滑状態がやや厳しい凝着摩耗により発生。金属潤滑部が局部的に油膜切れを起していると考えられます。観察された摩耗粒子の中でもシビア粒子は、将来的な摩耗の進行に繋がる可能性を示唆しているため、傾向監視が必要と思われます。シビア粒子は、凝着摩耗に分類されます。この摩耗粒子は、摺動面で凝着、破断を繰り返し、この過程で生じる移着粒子が成長して摩耗粒子となります。そのため、摺動面では局部的に油膜切れが発生していることを示しています。この状態が継続した場合、摩耗粒子のサイズは徐々に大型化していき、設備の損傷に至る場合がありますので、傾向監視が必要です。Iカップリング発光分光分析【SOAP-T】検出された金属元素から発生箇所を推定すると、以下の通りでした。鉄、鉛、銅、錫・ギヤ、軸受等リン、亜鉛、カルシウム、モリブデン・添加剤バリウム、アルミニウム、ケイ素、ナトリウム・外部混入異物尚、錫がppm検出されたことから、錫を使用した箇所での摩耗の進行が懸念されます。前回に比較して計数汚染度はNAS級からNAS級にランク低下し、当社推奨の管理限界値以下にあり、良好でした。前回同様に、粘度、酸価、IRの各データは良好でした。水分は前回に比較して、ppmから.に減少し、良好でした。
報告№103-0182 報告№103-0182 | 分析№103-01598 分析№103-01598 | 103-01598 | 分析の結果、軸受軌道面には若干フレーキングが発生しているものの、軸受は継続使用可能な状態にあると判断します。このことは、マイクロフレーキングにより発生した摩耗粒子が観察されているものの、SOAP／D－SOAPの結果、ベアリングの摩耗により発生する鉄が検出されていないこと以上のことから軸受は継続使用可能な範囲にあると判断しました。新油との比較が必要ですが、水分及びIRが良好であることから、現時点では使用可能な状態であると考えられますが、今後、粘度変化の把握、油劣化の予測を行う場合、新油データが必要ですので、現在使用している新油をご提供下さい。粘度は良好と判断します。粘度はmm/sでした。新油データが当社データベースになかったため、判定できなかったものの、油名からISOVGグレードであることが確認できますので、このISOVGグレードの粘度範囲を～.mm/s以内にあり、良好と判断します。尚、粘度の変化率を正確に把握することは重要ですので、現在使用している新油を分析し、そのデータを基準に管理することを推奨します。水分は良好と判断します。水分はppmと管理限界値の以下にあり、良好と判断します。全酸価は判定できませんでした。全酸価は.mgKOH/gでした。新油データが当社データベースになかったため、判定できませんでした。全酸価は新油データとの比較管理が必要ですので、現在使用している新油を分析し、そのデータを基準に管理することを推奨します。IRは良好と判断します。IRはチャートに示すように、油劣化の兆候を示すカルボン酸の吸収が確認されていないことから、継続使用可能な状態にあると考えられます。但し、このIRも全酸価同様に新油データとの比較による判断が必要ですので、現在使用している新油を分析することを推奨します。計数汚染度、重量汚染度、共に良好と判断します。計数汚染度は良好と判断します。計数汚染度はNAS級と当社推奨の管理限界値のNAS級以内にあり良好と判断します。重量汚染度は良好と判断します。重量汚染度は.mg/mlと当社推奨の管理限界値のmg/ml以内にあり良好と判断します。機器の潤滑状態フェログラフィーのIs値はと良好の範囲にあるものの、マイクロフレーキングにより発生した摩耗粒子がやや多く見られました。SOAPは良好でした。SOAPの結果、油の添加剤成分であるリンが検出されました。D－SOAPは良好でした。D－SOAPの結果、摩耗により発生した鉄が検出されず、良好と判断しました。フェログラフィーの結果、Is値がと良好の範囲にあるものの、マイクロフレーキングにより発生した摩耗粒子がやや多く見られました。フェログラフィーの結果、Is値がと良好の範囲あるものの、マイクロフレーキングにより発生した摩耗粒子がやや多く見られました。
報告№101-0058 | 分析№100-00661 | 100-00661 | オーバーホール後約ヶ月経過した。又、採油直前にヶ月程度、深層式濾過機により濾過を実施したため、本分析は、初期値を取ることを目的とした。分析の結果、全てのデータが良好であることから、本データを初期値として、今後管理されることを推奨する。分析周期の提案回転サーボモータの油中摩耗粒子濃度を考えた時、摩耗粒子が発生する粒子が増加する現象と集油槽内で油が滞留する間に沈降する粒子が減少する現象が同時に発生している。粒子の増加と減少が均衡した状態を平衡状態と呼びます。又、平衡状態における油中粒子濃度のことを平衡濃度と呼びます。今ここで、この平衡濃度が％に到達した状態に到達する時間を次式を用いて、％平衡濃度到達時間 を求めます。尚、減少率を.と考えます。 ・ここで、 本機では、設備油量 : 圧油タンク内径 圧油タンク上下変動幅 オンロード アンロード であるので、％平衡濃度到達時間 は、 このことから、本機の場合、.ヶ月で％平衡濃度に到達するため、次回分析は.ヵ月後の来年月に実施されることを推奨します。
報告№107-6019 報告№107-6539 | 分析№107-01038 分析№107-01143 | 107-01143 | 初期試験を実施した結果、摩耗の安定が確認され、潤滑油も継続使用可能と判断します。これらのことは、前回に比較して、計数汚染度はランク減少したことSOAP／D-SOAPの鉄および錫濃度に変化がなく、銅および亜鉛が減少していたこと異常摩耗の早期発見パラメータであるフェログラフィーのIs値がのマイナス乗と良好の範囲にあること以上のことから判断しました。
報告№108-0131 報告№108-0131 | 分析№108-00772 分析№108-00772 | 108-00772 | 分析の結果、ギヤ歯面、転がり軸受の軌道面、共に潤滑状態は正常であることが確認され、ギヤおよび軸受は継続使用可能な状態にあると判断します。但し、摩耗粒子の形態観察でフレッティングにより発生した赤錆が多く観察されました。転がり軸受でフレッティングが発生する箇所は、軸と内輪内面軸受箱と外輪外面軌道輪と転動体の箇所が考えられました。今後、フレッティングにより発生した赤錆がギヤ歯面および転がり軸受軌道面に噛み込み、ギヤ歯面の場合、切削摩耗や疲労摩耗に進展することが懸念されます。また、転がり軸受の場合、噛み込み傷が起点となって転がり軸受の寿命の指標となるフレーキングへの進展が懸念されるため、～ヶ月程度経過後に再度分析を実施し、摩耗の進行状況を確認することを推奨します。尚、トライボ診断では、バックラッシの増加量を分析結果から計算できますので、構造が確認できる図面、ギヤの形式、歯形、モジュール、歯数、回転数、増速比、歯幅をお知らせ下さい。計算結果をご報告いたします。計数汚染度は当社推奨の管理限界値に到達していました。計数汚染度は当社推奨の管理限界値に到達していました。計数汚染度はNAS級と当社推奨の管理限界値のNAS級に到達していました。重量汚染度は.mg/mlでした。重量汚染度は.mg/mlでした。機器の潤滑状態摩耗粒子の形態観察の結果、フレッティングにより発生した赤錆が多く観察されました。SOAPは良好です。SOAPの結果、油の添加剤成分であるリンが検出されました。摩耗により発生する鉄が検出されていないことから、良好と判断します。D－SOAPの結果、鉄が検出されました。D－SOAPの結果、摩耗により発生する鉄、油の添加剤成分であるリンが検出されました。フェログラフィーの結果、フレッティングにより発生する赤錆が多く観察されました。異常摩耗の早期発見パラメータであるフェログラフィーのIs値が-と良好の範囲にあるものの、摩耗粒子の形態観察の結果、μm未満の鉄系摩耗粒子、フレッティングにより発生する赤錆が多く観察されました。
報告№109-09136 報告№112-00176 | 分析№109-001160 分析№112-000730 | 112-000730 | 対象設備は継続使用可能な状態にあると判断します。フェログラフィーIs値は異常摩耗の早期発見パラメータのつで、摩耗粒子を定量化するために用います。今回のIs値はのマイナス乗であり、潤滑状態は正常と判断できます。Iカップリング発光分光分析【SOAP-T】検出された金属元素は、SOAP-Tの結果表に示すように、リン、亜鉛、ナトリウムでした。検出された金属元素から発生箇所を推定すると亜鉛・シリンダ・ポンプ内部等リン・オイル添加剤ナトリウム・外部混入異物であると思われます。このうち、機械部品が摩耗したと思われる元素はのグループです。計数汚染度は良好でした。
報告№109-09287 報告№109-09287 | 分析№109-002074 分析№109-002074 | 109-002074 | 、汚染度、軸受の潤滑状態を確認する。今回の採油は、対象設備停止中に排油口から実施しているため、別紙油中粒子の沈降の影響に示すように、油中粒子などの固形物は沈降の影響を受けて分析データが高濃度に出る可能性があることから、このことを踏まえて結果を検討しました。本試料は、高濃度になっていると思われる対象設備停止中の排油口から実施した採油にもかかわらず、分析の結果は全て良好の範囲にあったことから、油は継続使用可能であり、また潤滑状態も正常と判断します。
報告№109-09136 報告№111-00302 | 分析№109-001160 分析№111-001429 | 111-001429 | 軸受は継続使用可能な状態にあると判断します。濾過油中の汚染度が高く、観察された異物等が軸受摺動面に噛み込み摩耗が進行することが懸念されるため、可能であれば濾過を推奨します。定期的な分析摩耗の進行を監視するため、定期的に分析を実施し、摩耗の進行状況を確認することを推奨します。回転数が不明であるためrpmと仮定すると、傾向監視のための次回採油時期は、最短で約時間となります。この時間は、油中汚染物が均一になるために必要とする時間であり、この時間を経過すれば、再分析の結果から状態の傾向を確認することが可能となりますので、これを参考に次回分析時期を検討されることを提案します。最適な採油方法本試料油は、機器停止中にドレンバルブから採油されています。機器が停止している状態では、別紙油粒子の沈降の影響に示すように油槽内で撹拌がなくなり固形物が沈降するため、油中汚染度は高くなると推定されます。今後の採油は、極力運転中もしくは停止直後の油槽中層部から実施されることを推奨します。フェログラフィー異常摩耗の早期発見パラメータとして摩耗粒子を定量化して評価するフェログラフィーのIs値は、潤滑状態が正常なの乗でした。摩耗粒子の形態で比較的多く観察された粒子は、潤滑状態が正常な場合に発生する摩耗粒子、外部から混入したと思われる鉄錆、砂、樹脂等でした。これらの摩耗粒子が観察された場合、潤滑部で発生している摩耗形態は、正常なマイルド摩耗であることが分かります。Iカップリング発光分光分析供試のタービン油を分析した結果、検出された金属元素は、SOAPの結果表に示すように、鉄、錫、亜鉛、カルシウム、アルミニウム、ナトリウムが検出されました。これらの検出された金属元素から発生箇所を推定すると鉄、錫・軸受等亜鉛、カルシウム、アルミニウム、ナトリウム・外部混入異物であると思われます。このうち、機械部品が摩耗したと思われる元素はのグループです。計数汚染度はやや高い値でした。フィルタ表面の異物観察で鉄錆、砂等が観察されたことから、汚染度が高い要因は、摩耗と外部混入異物の影響と思われます。
報告№109-09136 報告№112-00091 | 分析№109-001160 分析№112-000293 | 112-000293 | 潤滑油は継続使用が可能であると判断します。但し、RBOT値がminを切っており、酸化防止剤が減少していますので、以下の対策を推奨します。今回の採油後に更油を実施していなければ更油を推奨します。粘度、全酸価、IRの各データは良好でした。RBOTRBOTの結果、minと当社推奨の管理限界値以上にあるものの、酸化防止剤の残存量は%と低下していました。水分は良好でした。
報告№109-09136 報告№111-00266 | 分析№109-001160 分析№111-001243 | 111-001243 | 潤滑油は継続使用可能な状態にあると判断します。IRの結果から異種油の混入または油名の誤りの可能性がありますので、使用油名を再度ご確認下さい。粘度、全酸価、IR、RBOTの各データは良好でした。但し、IRの結果、新油のIRスペクトルと一致しない箇所が確認されたことから、異種油の混入または油名の誤りなどが考えられます。油の余寿命は、使用油の使用期間または使用時間が不明であったため、ご依頼の油の余寿命に関する検討は行えませんでした。ただし、分析の結果で新油値がminであったことから、使用期間を仮にヶ月間と仮定すれば余寿命は十二分にあると言えます。可能であれば、使用期間、あるいは使用時間の情報をご提供下さい。本試料油の添加剤は、一般に、タービン油に比較して極圧添加剤や摩耗防止剤などの濃度が高く、この影響でRBOT試験の結果が変動する傾向があります。そのため、ギヤ油の余寿命の評価をタービン油と同等の精度で得るには、RBOTの結果に加え、粘度、水分、全酸価、IRなどのデータを総合的に判断することが必要です。水分は良好でした。
報告№106-0171 報告№106-0171 | 分析№106-01002 分析№106-01002 | 106-01002 | 分析の結果、計数汚染度がNAS級とやや高い値であることが判り、軸受軌道面では、油膜切れによる凝着摩耗、いわゆる局部的な金属接触と、異物の噛み込みに起因する切削摩耗が発生していることが摩耗粒子の観察結果から確認されました。また、フィルタ写真に見られるように、外部から混入した砂が多く見られたことから、汚染度が高い原因は、これらの摩耗粒子と外部から混入した異物の影響と考えられました。本軸受は継続使用可能な状態にありますが、発生している凝着摩耗切削摩耗は共に摩耗進行速度が速く注意が必要です。特に、潤滑油中に異物が混入している場合、転がり軸受の寿命は分の程度に低下することが知られているため、延命化措置として精密な濾過を実施し、油槽内の汚染物を除去されることを推奨します。これらのことは、計数汚染度がNAS級とやや高いこと異常摩耗の早期発見パラメータであるフェログラフィーのIs値がの乗とやや高く、摩耗粒子形態観察の結果、異物の噛み込みにより発生する切削粒子、金属接触が厳しい場合に発生するシビア粒子が観察されたことフィルタ写真で外部から混入した砂が多く見られたこと以上のことから判断しました。尚、主機停止中に廃油口から採油を実施しているため、油循環中の採油に比較して油中粒子が沈降して高濃度になっている部分を採油していると考えられます。そのため油が循環している状態で採油を実施した場合に比較して、分析データが高くなり、異常な状態と判断してしまうことがありますので、今後の採油は、停止直後、或いは、油循環中に採油を実施されることを推奨します。振動データについて今回、貴社から提供された振動データグラフから詳細な値の読み取りを行うことを試みましたが、読み取りは困難であり、また、周波数解析が実施されていないため、振動解析による詳細な検討を行うことはできませんでした。但し、ベアリング損傷のパラメータとなる振動加速度は、経年増加の傾向はみられていないことから、摩耗診断で確認された摩耗発生に伴う振動は検出されていないものと考えられました。
報告№109-09136 報告№114-00253 | 分析№109-001160 分析№114-000860 | 113-000964 | 軸受は継続使用可能な状態にあると判断します。但し、疲労摩耗が発生していることから、以下の対策を推奨します。定期的な分析疲労摩耗の進行を監視するため、定期的に分析を実施し、分析データによる摩耗の進行状況を確認することを推奨します。異常摩耗の早期発見のパラメータであるフェログラフィーのIs値は、レベルと正常です。但し、潤滑部の摩耗が認められたため、定期的に潤滑油分析を実施し、摩耗推移を監視することが有用と考えます。フェログラフィーで観察された代表的な粒子は、以下の通りです。疲労摩耗粒子・繰返し応力を受けて発生。観察された疲労摩耗粒子は、～μmサイズの比較的大きい粒子が観察されていることから、摩耗の進行速度が速まる可能性がありますので、比較的短周期で分析を実施することが望ましいと思われます。D-SOAPの結果、鉄が検出されていることから、軸受軌道面で摩耗が発生していると推定されます。計数汚染度、重量汚染度は共に良好です。
報告№105-0320 報告№105-0320 | 分析№105-02005 分析№105-02005 | 105-02005 | 分析の結果、μm未満のマイクロフレーキングが確認されているものの、ベアリングは継続使用可能な範囲にあると判断します。計数汚染度は当社推奨の管理限界値に到達していました。計数汚染度はNAS級と当社推奨の管理限界値のNAS級に到達していました。重量汚染度は.mg/mlでした。重量汚染度は.mg/mlでした。機器の潤滑状態分析の結果、μm未満のマイクロフレーキングが確認されているものの、ベアリングは継続使用可能な範囲にあると判断します。SOAPの結果、摩耗により発生した鉄およびクロムが検出されました。SOAPの結果、軸受軌道面の摩耗により発生した鉄およびクロムが検出されました。D－SOAPの結果、鉄およびクロム、銅が検出されました。D－SOAPの結果、摩耗により発生した鉄およびクロム、銅が検出されました。フェログラフィーの結果、継続使用可能な状態にあると判断します。フェログラフィーの結果、μm未満のマイクロフレーキングが確認されているものの、ベアリングは継続使用可能な範囲にあると判断します。
報告№108-0387 報告№108-0458 | 分析№108-02609 分析№108-03144 | 108-03144 | トライボ診断により、機器軸受の潤滑状態、潤滑油の劣化状態を診断する。分析の結果、計数汚染度が当社推奨の管理限界値に到達していることがわかりました。汚染度が高い要因は、異物の噛み込みなどで発生する切削粒子がやや多く観察されていたことから切削摩耗により発生した摩耗粒子によるものと考えられます。切削摩耗が発生している状況で継続使用した場合、転がり軸受の寿命は分の程度に低下するとされています。切削摩耗は、外部から混入した異物の影響によることが多く、その場合、摩耗の進行により転がり軸受の寿命の指標となるフレーキングに進展することが懸念されます。予防対策として、摩耗が発生する原因となっている外部混入異物を除去するため油槽内を洗浄すると共に、定期的な傾向管理により摩耗の進行状況を確認されることを推奨します。尚、次回採油時期は、今回の採油から時間以上経過して採油を実施すれば、理論的には摩耗の進行状態の確認ができますので、この経過時間を参考に検討されることを合わせて推奨します。このことは、計数汚染度がNAS級と当社推奨の管理限界値に到達していたことフェログラフィーの結果、異常摩耗の早期発見パラメータであるIs値がのマイナス乗と良好の範囲にあるものの、摩耗粒子の形態観察の結果、異物の噛み込みなどで発生する切削粒子がやや多く観察されたこと以上のことから判断しています。尚、を示す全酸価、IRの各データが良好であることから、油も継続使用可能と判断します。
報告№106-6023 報告№106-0102 | 分析№106-00388 分析№106-00650 | 106-00650 | 分析の結果、観察された摩耗粒子の多くは、摺動面が厳しい潤滑状態になった場合に発生するシビア粒子でしたが、異常摩耗の早期発見パラメータであるIs値は良好の範囲にあり、かつ、計数汚染度がNAS級と良好の範囲にあることから、局部的に厳しい潤滑状態があったものの、これらは一過性の状態であると思われます。摩耗粒子の形態を除けば、他の全てのデータは良好であり継続使用は可能な状態あると判断します。これらのことは、摩耗粒子の形態観察の結果、金属接触が厳しい場合に発生するシビア粒子が観察されたものの、異常摩耗の早期発見パラメータであるフェログラフィーのIs値が.と良好の範囲にあったこと計数汚染度がNAS級と良好の範囲にあったこと以上のことから判断しました。尚、を示す粘度、水分、全酸価、IRの各データが良好の範囲にあることから、この油は継続使用可能と判断します。
報告№113-00419 報告№113-00692 | 分析№113-001657 分析№113-002977 | 113-002977 | 停止中の点検口から採油していることから、油中粒子が沈降し、分析データが低くなっている可能性が考えられますが、分析の結果、油中の汚染度はやや高い値でした。また、軸受は、異常摩耗の兆候を示す摩耗粒子が顕著に観察されず、油中粒子数がNAS級と他の軸受に比較して少ないことから、軸受の摩耗は少なく、継続使用可能な状態にあったと推定されます。最適な採油方法本試料油は、機器停止中に油面計から採油されているため、別紙油中粒子の沈降の影響に示すように、油中粒子が油槽底部に沈降し、分析データが低濃度に出ている可能性があります。正確なデータによる診断を行うためにも、今後の採油は、極力運転中もしくは停止直後の油槽中層部から実施されることを推奨します。異常摩耗の兆候を示す摩耗粒子が顕著に観察されなかったものの、異常摩耗の早期発見のパラメータであるIs値は、レベルとやや高い値であったことから、摩耗状態はやや厳しい状態にあったと考えられます。計数汚染度はNAS級と管理限界値以下であるものの、やや高い値でした。フィルタ残渣に金属片、鉄錆、砂等が観察されたことから、汚染度が高い要因は、摩耗粒子と外部混入異物の影響と考えられます。
報告№105-6050 報告№107-0445 | 分析№105-01529 分析№107-02556 | 107-02556 | 分析の結果、ギヤ歯面の潤滑状態は正常であることが確認され、継続使用可能な状態にあると判断します。これらのことは、異常摩耗の早期発見パラメータであるフェログラフィーのIs値がの乗と良好の範囲にあるものの、摩耗粒子形態観察の結果、異物の噛み込みにより発生する切削粒子、ギヤ歯面の微小領域における疲労により発生した摩耗粒子が観察されたこと以上のことから判断しました。尚、バックラッシの増加量を分析結果から計算し、CBMによる傾向監視に役立てることが出来ますので、構造が確認できる図面、ギヤの形式、歯形、モジュール、歯数、回転数、増速比、歯幅をお知らせ下さい。計算結果を報告致します。
報告№109-09136 報告№114-00101 | 分析№109-001160 分析№114-000312 | 114-000312 | 分析の結果、本試料は停止日後の上澄みを採取したにもかかわらず、非常に汚染されていることが分かります。また、潤滑油中の摩耗状況を知るため、フェログラフィー分析を実施したところ、異常摩耗の早期発見パラメータであるIs値が、軸受が損傷した場合のデータである非常に高い値のになっており、さらに摩耗粒子形態観察でも金属接触が厳しく、且つ、摩擦熱が高い場合に発生する黒錆や繰返し応力を受けて発生する疲労摩耗粒子が比較的多く観察されています。尚、フィルタ残渣で銅合金が観察され、SOAP-Tで鉄および銅が高濃度で検出されています。観察された摩耗粒子をSEM・XMAで詳細に観察した結果、鉄、クロム、マンガンを含む粒子が支配的であり、銅を含む粒子も観察されていることと、摩耗粒子の形態観察の結果と総合して判断した結果、軸受が破損した原因は以下のことが考えられます。摩耗粒子の観察結果から、潤滑状態が厳しい場合に発生する黒色スラッジが観察されており、オイルリング摺動面への潤滑油供給不足があったその結果、オイルリングによる潤滑油かき上げ量が減少し、軌道面への潤滑油供給不足が生じた軌道面では潤滑油の供給不足により、油膜が保持されにくくなり、厳しい金属接触が生じて破損に至った油面の確認と定期的な分析による潤滑状態の確認適正な油量が入っていない場合、オイルリングによる潤滑油のかき上げ量が減少し、軸受に潤滑油が供給されにくくなり、軌道面での油膜切れによる金属接触が発生して、今回のように破損に至ることが考えられます。月中旬の時点では、潤滑油が減少していたかは不明ですが、定期的に潤滑油の油量を確認していれば、軸受の破損を防ぐことが出来た可能性はあるため、定期的に油量を確認することを推奨します。また、潤滑油が減少する原因として考えられるのは、潤滑油の漏洩がありますので、油槽から漏れがないか確認することと、定期的な分析の実施により潤滑摺動面、軌道面の健全性を確認することを併せて推奨します。更油および油槽内の清掃酸価が.mgKOH/gと非常に高く、IRで油劣化の兆候を示すカルボン酸の吸収が確認されたことから、潤滑油が劣化しています。さらに、採油は停止日後の上澄み部分の低濃度の部分から採油したにもかかわらず、計数汚染度、重量汚染度が共に当社推奨の管理限界値を超えており、油槽内は非常に汚染されていることから、更油を推奨します。更油をする際には、油槽内を清掃し、更油する新油もNAS級程度の清浄な潤滑油を更油することを併せて推奨します。
報告№108-0227 報告№110-00639 | 分析№108-01664 分析№110-002912 | 110-002912 | 金属元素と濃度の分析は、試料油を以上の高温で発光させ、その光を分光器で分光し、分光によって得られた光の強度と金属固有の波長とから元素を特定するIカップリング発光分光分析法）を用います。また摩耗状態は、SOAPにより求めた金属成分と濃度にフェログラフィー法による摩耗粒子分析とを加味して総合的に評価しますが、摩擦面の摩耗機構と摩耗状態の判断は摩耗粒子の形態と、異常摩耗の早期発見パラメータであるIs値により判断します。Iカップリング発光分光分析供試のガスタービン油を分析した結果、検出された金属元素は、油中金属元素の結果表に示すように、鉄、鉛、クロム、錫、リン、カルシウム、ケイ素、ナトリウムでした。これら検出された金属元素から発生箇所を推定すると、鉄、鉛、クロム、錫・ギヤ・軸受等リン・オイル添加剤カルシウム、ケイ素、ナトリウム・外部混入異物であると思われます。このうち、機械部品が摩耗したと思われる元素はのグループです。フェログラフィー摩耗粒子分析結果から観察された粒子は、潤滑状態が正常な場合に発生する摩耗粒子異物の切削作用で発生する切削粒子でした。潤滑状態と摩耗形態異常摩耗の早期発見パラメータとして摩耗粒子を定量化して評価するフェログラフィーのIs値は、潤滑状態が厳しいの乗となっていました。これらの結果から、潤滑部で発生している摩耗は、正常な潤滑状態であるマイルド摩耗と異物などによる切削摩耗であることが分かりました。計数汚染度、重量汚染度は共に当社推奨の管理限界値に到達していました。フィルタ表面の異物観察で金属片、鉄錆、砂等が観察されたことから、汚染度が高い要因は、摩耗と外部混入異物の影響と思われます。水分はppmと当社推奨の管理限界値を超えていました。今後、水分の影響で潤滑油添加剤が加水分解したり、エンジン内部に錆が発生したりするなどの影響で摩耗が発生する懸念があります。対象設備は継続使用可能な状態にあるものの、潤滑油は汚染度が高く、また水分がやや多く含まれていたため、以下の対策を推奨します。濾過油中の汚染度が高く、観察された摩耗粒子や異物が軸受軌道面やギヤ歯面に噛み込み摩耗が進行することが懸念されるため、濾過を推奨します。更油或いは部分更油による水分濃度の調整水分の影響により添加剤が加水分解したり、金属表面がさびたりして腐食摩耗が発生し、発生した鉄錆等の粒子が潤滑部に噛み込み摩耗が進行することがありますので、更油或いは部分更油などにより相対的に水分濃度を低くするなどの方法を推奨します。定期的な分析エンジン内部の摩耗の進行を監視するため、傾向監視を実施し、摩耗の進行状況を確認することを推奨します。バックラッシによる評価トライボ診断では、バックラッシの増加量を分析結果から計算できますので、構造が確認できる図面、ギヤの形式、歯形、モジュール、歯数、歯幅、油入替後の稼働時間ならびに分解点検後の稼働時間をお知らせ下さい。計算結果をご報告いたします。
報告№105-6037 | 分析№105-01279 | 105-01279 | オーバーホール前の油の劣化状況、汚染状態、および機器の潤滑状態を確認するために精点Aを実施しました。その結果、全てのデータが良好であることから、この油は継続使用可能であり、潤滑状態も正常と判断します。但し、SOAPで、銅がppm検出されており、銅を使用した箇所の溶出および摩耗が考えられます。銅を使用した箇所は例えば、冷却水用配管が考えられますが、その他に銅は樹脂軸受の樹脂と台金の接合部に使用されており、可能性は低いと思われますが、この部分が溶出する可能性もあります。いずれにしましても、直ちに異常な状態を示す値ではありませんので、オーバーホール時に接合状態に異常がないかをご確認ください。尚、冷却水用配管であったとすると配管取付部に緩みが生じている場合も考えられます。緩みが生じたことで配管が振動し、継手部がはずれたり、銅配管に亀裂が生じる場合がありますので、オーバーホール時には冷却水用配管の取付部の緩み等の確認をされることを併せて推奨します。又、RBOTの結果、前回から日でmin減少しており、この減少傾向から限界値に到達するのは年月と推定されました。今後、RBOTの減少率が大きくなる場合がありますので、念のため、ヶ月後に分析を実施し、RBOTの減少率を確認されることを推奨します。
報告№107-0366 報告№108-0088 | 分析№107-01900 分析№108-00495 | 108-00495 | 濾過前の試料油を分析した結果、摩耗粒子の形態観察で金属接触が厳しい場合に発生するシビア粒子がやや多く観察されました。計数汚染度が前回NAS級から、今回NAS級に約年でランク増加しました。D－SOAPの結果、前回に比較して鉄が.からに増加していました。）軸受の摩耗軸受摺動部や鉄系材料同士が接触し摩耗する箇所、例えばラビリンス、軸受支持部などで局部的に厳しい金属接触が発生している可能性があり、今後、更に摩耗が進行することが懸念されました。）汚染度の増加摩耗粒子の形態観察およびフィルタ表面の異物を観察した結果、鉄錆、砂等が観察されたため、汚染度が増加した要因は、摩耗粒子および外部から混入したと思われる異物の影響と考えられました。これらの障害発生に対する弊害を勘案の上、ヶ月以内に再度分析を実施し、汚染度及び摩耗の進行状況を確認することを推奨します。
報告№109-09136 報告№111-00053 | 分析№109-001160 分析№111-000218 | 111-000218 | 更油からの使用時間をもとに潤滑油の余寿命を評価したところ、潤滑油は次回定検まで使用可能と判断できました。次回定検時に更油を実施しない場合は、酸化安定度を知るための分析を実施し、余寿命を確認することを推奨します。酸化安定度はminであり、当社推奨の管理限界値のmin以上であることから、良好と判断します。
報告№107-6544 報告№107-6544 | 分析№107-01362 分析№107-01362 | 107-01362 | トライボ診断の結果、泡立ち試験を除く項目は良好でした。泡立ち試験の結果は、一般的には消泡性能が低くいと判断できる値の-ですが、新油値の-と同レベルにあったため、正常と判断できました。潤滑状態指数はのマイナス乗と濾過設備のない機器であれば良好な潤滑状態にあり、摩耗粒子はほとんど観察されませんでした。但し、潤滑油の摩耗粒子はインラインフィルタに捕捉され、異常な摩耗状態が発生したとしても正常な潤滑状態にあると誤認してしまう可能性があります。フィルタの捕捉の影響による誤認を避けるため、今後の診断に当たっては、これまでの採油箇所に加え、インラインフィルタやオフラインフィルタの捕捉物も分析し、その結果から潤滑状態を評価することを推奨します。尚、フィルタ捕捉物の分析を実施する際には、フィルタ流量、フィルタ使用時間、主機稼働時間などの追加情報が必要です。泡立ち試験の結果、消泡性能が低いと判断できる値であるものの、新油と同レベルにありました。粘度は良好。粘度はmm/sと新油値mm/sに比較して、粘度変化率は-.％で、当社推奨の管理限界値である±％以内にあり、良好と判断します。粘度は.mm/sでした。粘度は.mm/sでした。粘度指数はでした。粘度指数はでした。泡立ち試験は-でした。泡立ち試験は-と新油と同レベルにあり、消泡性能が新油と同レベルにあることが確認されました水分は良好。水分はと当社推奨の管理限界値の以下であり、良好と判断します。全酸価は良好。全酸価は.mgKOH/gと新油値mgKOH/gに比較して高いものの、IRの結果、油劣化の兆候が確認されなかったことから良好と判断します。機器の潤滑状態精密な濾過設備がない機器であれば、潤滑状態指数は正常の範囲にあると判断します。潤滑状態指数は正常の範囲にあると判断します。異常摩耗の早期発見パラメータである潤滑状態指数がのマイナス乗と、精密な濾過設備がない機器であれば、潤滑状態指数は正常の範囲にあると判断します。
報告№109-09136 報告№110-00746 | 分析№109-001160 分析№110-003528 | 110-003528 | 金属元素と濃度の分析は、試料油を以上の高温で発光させ、その光を分光器で分光し、分光によって得られた光の強度と金属固有の波長とから元素を特定するIカップリング発光分光分析法)を用います。また摩耗状態は、SOAPにより求めた金属成分と濃度にフェログラフィー法による摩耗粒子分析とを加味して総合的に評価しますが、摩擦面の摩耗機構と摩耗状態の判断は摩耗粒子の形態と、異常摩耗の早期発見パラメータであるIs値により判断します。Iカップリング発光分光分析供試のタービン油を分析した結果、検出された金属元素は、油中金属元素の結果表に示すように、鉄、銅、ニッケル、錫、亜鉛、カルシウム、アルミニウム、ケイ素、ナトリウムが検出されました。これらの検出された金属元素から発生箇所を推定すると鉄、鉛、ニッケル、錫・軸受等亜鉛、カルシウム、アルミニウム、ケイ素ナトリウム・外部混入異物であると思われます。このうち、機械部品が摩耗したと思われる元素はのグループです。フェログラフィー摩耗粒子分析結果から観察された粒子は、潤滑状態が正常な場合に発生する摩耗粒子異物の切削作用で発生する切削粒子金属潤滑部が局部的に油膜切れを起して発生するシビア粒子でした。潤滑状態と摩耗形態異常摩耗の早期発見パラメータとして摩耗粒子を定量化して評価するフェログラフィーのIs値は、潤滑状態が正常なの乗となっていました。しかし、軸受摺動部で発生している摩耗は、正常な潤滑状態であるマイルド摩耗、異物による切削摩耗とやや厳しい摩耗による凝着摩耗が発生していることが分かります。切削摩耗は、他の摩耗形態に比較して摩耗進行速度が速く注意が必要で、定期的なトライボ診断による状態監視が必要と考えます。切削摩耗の原因となる混入異物が残留している場合、この異物により切削摩耗が継続して発生する可能性があります。計数汚染度はやや高い値でした。フィルタ表面の異物観察で鉄錆、砂等が観察されたことから、汚染度が高い要因は、摺動面で発生した摩耗と摺動面外から混入した異物の影響と思われます。IRの結果、新油のIRスペクトルと一致しない箇所が確認されました。SOAPの結果、ご提供頂いた新油ダフニースーパータービンには添加剤のリンが検出されていますが、本試料油からはリンが検出されませんでした。これらのことから、異種油の混入、または油名の誤りなどが考えられます。軸受および潤滑油は継続使用可能な状態にあると判断します。ただし、軸受の摩耗の進行が懸念されるため、以下の対策を推奨します。定期的な分析摩耗の進行を監視するため、定期的に分析を実施し、摩耗の進行状況を確認することを推奨します。軸受メタルの情報提供今後軸受メタルの摩耗が進行した場合、摩耗程度を評価する必要がありますので、次回分析時には、設備油量、メタルサイズ、回転数、直近のメタル交換からの運転時間をお知らせください。異種油の混入および油名の確認異種油の混入の有無、油名を再度確認することを推奨します。
報告№108-0227 報告№113-00519 | 分析№108-01664 分析№113-002194 | 113-002194_date140402 | 潤滑は良好の範囲にあることから、潤滑油は継続使用可能な状態にあると考えられます。但し、油中の汚染度が高いことから、今後、油中の夾雑物が潤滑部に噛み込むことによる摩耗の発生が懸念されます。軸受は継続使用可能な状態にあると判断します。但し、今後の摩耗推移を確認するためにも傾向監視を継続することが有効です。定期的な分析今後、油中の固形異物が潤滑部へ噛み込み、切削摩耗が進行することが懸念されます。また、凝着摩耗の発生も確認されたことから、定期的に分析を実施し、汚染粒子数の増加および切削摩耗、凝着摩耗の推移を監視することを推奨します。最適な採油方法本試料油は、機器停止中に廃油口から採油されているため、別紙油中粒子の沈降の影響に示すように、油中粒子などの固形物は沈降の影響を受けて分析データが高濃度に出ていると推定されます。正確なデータによる診断を行うためにも、今後の採油は、極力運転中もしくは停止直後の油槽中層部から実施されることを推奨します。軸受の摩耗状態異常摩耗の早期発見のパラメータであるIs値はレベルと高い値でした。また、潤滑部の摩耗が認められたため、定期的に潤滑油分析を実施し、摩耗推移を監視することが有用と考えます。フェログラフィーで観察された代表的な粒子は、以下の通りです。正常な摩耗粒子・潤滑状態が正常なマイルド摩耗により発生。シビア粒子・潤滑状態がやや厳しい凝着摩耗により発生。極微小領域で油膜切れが発生したことを示します。フリクションポリマ・局部的に高圧・高温となる場合に発生。砂等・外部から混入したと考えられます。シビア粒子は、摩擦面が将来的に異常摩耗へ進展する可能性を示唆しているため、傾向監視が有用と思われます。詳細は、別紙傾向監視が必要な摩耗粒子をご覧ください。計数汚染度はNAS級を上回っており、当社推奨の管理限界値を超えていました。粘度、水分、酸価、IRの各データは良好でした。
報告№109-09094 報告№112-00124 | 分析№109-000870 分析№112-000445 | 112-000445_date121122 | 潤滑油および軸受は継続使用可能な状態にあると判断します。はフェログラフィーおよびSOAP-Tの結果から総合的に判断した結果、正常な状態にあると考えられます。フェログラフィー【定量分析：Is値】Is値は異常摩耗の早期発見パラメータのつで、摩耗粒子を定量化するために用います。今回のIs値はの乗と低い値でした。フェログラフィー【定性分析：摩耗粒子および摩耗形態観察】分析結果から比較的多く観察された粒子は、以下の通りでした。正常な摩耗粒子・潤滑状態が正常なマイルド摩耗により発生。Iカップリング発光分光分析【SOAP-T】検出された金属元素から発生箇所を推定すると、以下の通りでした。鉄・軸受等ナトリウム・外部混入異物．計数汚染度、重量汚染度は共に良好でした。．粘度、水分、酸価、IR、RBOTの各データは良好でした。尚、RBOTは管理基本値に比較して大きな値であり減少傾向は確認されませんでした。このことから、更油から今回採油までのヶ月間で酸化防止剤の消耗は確認されていないことから、使用条件が同様であれば定検周期のヶ月は使用できる可能性が高いと判断します。≪状態監視とパラメータ≫分析の目的および各分析のパラメータは以下の通りです。特性低下目的：油の分析結果から、や劣化傾向ならびに添加剤の消耗程度、残存寿命などを確認する。粘度JISK酸価JISK赤外線吸収スペクトルJISK酸化安定度試験JISK汚染目的：油の分析結果から、砂塵あるいは水・異種油などによるや、異物混入の有無を確認する。水分JISK計数汚染度JISB重量汚染度JISB光学顕微鏡観察摩耗目的：油中の摩耗粒子を分析する事により、回転・摺動部の潤滑状態、摩耗劣化の程度、余寿命などを解析する。摩耗診断電子顕微鏡観察JISKX線マイクロアナリシス油中金属濃度JISK≪分析結果≫特性低下粘度：良好粘度値mm/sの管理基本値mm/sに対する変化率は-.％であり、○○管理限界値±％以内に留まっています。酸価：良好酸価は管理基本値の.mgKOH/gに比較し高くはあるものの、有機物・有機化合物試験の結果で油劣化の兆候を示すカルボン酸の吸収が見られないことから問題は無いと判断します。赤外線吸収スペクトル：良好酸化安定度試験：良好酸化安定度試験の結果、数値minは○○管理限界値min以上に留まっており、現時点での使用は可能と判断します。汚染水分：良好水分値は○○管理限界値以内に留まっています。計数汚染度：良好計数汚染度はNAS級と当社推奨の管理限界値NAS級以内にあります。重量汚染度：良好重量汚染度は.mg/mlと当社推奨の管理限界値mg/ml以内にあります。光学顕微鏡観察：良好光学顕微鏡写真は捕捉された汚染物の量は少なく、スラッジは確認されませんでした。摩耗摩耗診断：良好摩耗診断の結果、異常摩耗の早期発見パラメータであるIs値がの乗と良好の範囲にあることから、潤滑状態は正常と判断します。電子顕微鏡観察・X線マイクロアナリシス：今回は実施していません。油中金属濃度：良好油中金属濃度の結果、鉄、外部から混入したと思われるナトリウムが検出されたものの、良好と判断します。
報告№107-0482 | 分析№107-02869 | 107-02869 | トライボ診断により、機器軸受の潤滑状態、潤滑油の劣化状態を診断する。分析の結果、転がり軸受の寿命の指標となるフレーキングの発生は確認されず、かつ、SOAP／D-SOAPの鉄濃度に増加傾向が確認されなかったことから、本軸受は継続使用可能と判断します。このことは、前回に比較して計数汚染度がNAS級からNAS級にランク増加したこと転がり軸受の摩耗により発生する鉄がSOAPでppm、D－SOAPでppm検出されたこと異常摩耗の早期発見パラメータであるフェログラフィーのIs値がの乗と高く、硬い異物の噛み込みにより発生する切削粒子が観察されたこと以上のことから判断しました。尚、を示す全酸価、IRの各データは良好の範囲にあることから、この油は継続使用可能と判断します。
報告№109-09136 報告№113-00463 | 分析№109-001160 分析№113-001919 | 113-001919_date140218 | 潤滑油および減速機は継続使用可能な状態にあると判断します。但し、SOAP-Tで新油と一致しないデータが確認されました。異種油の混入および油名の確認分析データから新油と一致しないデータが確認されたことから、異種油の混入または油名が違っている可能性があります。油は設備の条件にあった適正な性能のものを使用することが重要であるため、異種油の混入の有無、油名を再確認することを推奨します。診断結果は良好でした。粘度前回に比較して今回の粘度は、mm/sからmm/sに低下していました。新油値mm/sに比較して、粘度変化率は-％で、当社推奨の管理限界値である±％以内であり、良好と判断します。水分前回に比較して今回の水分は、ppmからに減少し、当社推奨の管理限界値の以下であり、良好と判断します。酸価・IR潤滑油の酸化劣化は、酸価およびIRの結果から総合的に判断します。前回に比較して今回の酸価は、.mgKOH/gから.mgKOH/gに上昇していました。新油値.mgKOH/gに比較して高いものの、IRの結果で酸化劣化の兆候を示すカルボン酸の吸収が確認されていないことから、良好と判断します。は良好と判断します。計数汚染度前回に比較して今回の計数汚染度は、NAS級からNAS級にランク低下し、当社推奨の管理限界値NAS級以下であり、良好と判断します。重量汚染度前回に比較して今回の重量汚染度は、.mg/mlからmg/mlに増加しているものの、当社推奨の管理限界値mg/ml以下であり、良好と判断します。光学顕微鏡写真重量汚染度で濾過したフィルタ表面上の夾雑物を光学顕微鏡で観察した結果、金属片、鉄錆、砂等が観察されました。総合的に判断した結果、は許容範囲内にあり、機器は継続使用可能と判定します。フェログラフィー【異常摩耗指数：Is値】Is値は異常摩耗の早期発見パラメータのつで、摩耗程度を定量化するために用います。今回のIs値はの乗と、低い値でした。但し、前回に比較してIs値の上昇が確認されたことから、Is値の上昇傾向および限界値到達予測を表に示しました。Is値が限界値に達するのは年月と推定されました。フェログラフィー【定性分析：摩耗粒子の形態観察】観察された全ての粒子量は少でした。Iカップリング発光分光分析【SOAP-T】検出された金属元素と、想定される発生箇所は、以下の通りです。鉄、銅、錫・ギヤ、軸受等リン、亜鉛、カルシウム、ナトリウム・外部混入異物SOAP-Tの結果、前回同様にリン、亜鉛が高い値で検出されました。リンと亜鉛は、添加剤成分として添加されていることがありますが、ダフニータービンオイルはリン、亜鉛が含まれていません。このことから、添加剤の投与、異種油の混入、油名の誤り等が考えられます。
報告№109-09382 報告№110-00260 | 分析№109-002554 分析№110-001008 | 110-001008 | ・摩耗状態前回に比較してSOAP／D－SOAPの鉄、銅、錫濃度に大きな変化はなく、異常摩耗の早期発見パラメータであるフェログラフィーのIs値がのマイナス乗からマイナス乗に低下し、良好でした。・汚染度前回に比較して計数汚染度はNAS級から等級に変化はなく、良好でした。結論軸受は継続使用可能な状態にあると判断します。は良好と判断します。計数汚染度計数汚染度はNAS級と当社推奨の管理限界値のNAS級以内にあり、良好と判断します。重量汚染度は.mg/mlと当社推奨の管理限界値のmg/ml以内にあり、良好と判断します。機器の潤滑状態機器の潤滑状態は正常と判断します。SOAPSOAPの結果、油の添加剤成分であるリンが検出されました。摩耗により発生する鉄、錫、銅が検出されていないことから、良好と判断します。D－SOAPD－SOAPの結果、摩耗により発生する鉄、錫、銅が検出されていないことから、良好と判断します。フェログラフィー異常摩耗の早期発見パラメータであるフェログラフィーのIs値がのマイナス乗と良好の範囲にあることから、潤滑状態は正常と判断します。
報告№109-09136 報告№112-00285 | 分析№109-001160 分析№112-001146 | 112-001146 | 潤滑油および対象設備は継続使用可能な状態にあると判断します。はフェログラフィーおよびSOAP／D－SOAPの結果から総合的に判断した結果、正常な状態にあると考えられます。フェログラフィー【定量分析：Is値】Is値は異常摩耗の早期発見パラメータのつで、摩耗粒子を定量化するために用います。前回に比較してIs値はのマイナス乗から変化はなく、低い値でした。フェログラフィー【定性分析：摩耗粒子および摩耗形態観察】分析結果から比較的多く観察された粒子は、以下の通りでした。正常な摩耗粒子・潤滑状態が正常なマイルド摩耗により発生。Iカップリング発光分光分析【SOAP／D－SOAP】検出された金属元素から発生箇所を推定すると、以下の通りでした。カルシウム、ナトリウム・外部混入異物前回に比較して計数汚染度はNAS級からNAS級にランク低下し、重量汚染度は.mg/mlから.mg/mlに減少し、共に当社推奨の管理限界値内にあり、良好でした。前回に比較して粘度、水分、全酸価、IRの各データは良好でした。尚、RBOTは、新油値に比較して大きな値であり減少傾向は確認されませんでした。このことから、酸化防止剤の消耗は確認されず、この油は継続使用可能な状態にあると判断できました。
報告№109-09136 報告№113-00448 | 分析№109-001160 分析№113-001847 | 113-001847 | D-SOAPで前回に比較してメタルの主成分である錫が検出されました。メタルの摩耗軸受メタルの摩耗が進行していると推定されます。直ちに異常ではないものの、今後、さらに摩耗が進行することが懸念されます。これらの障害発生に対する弊害を勘案の上、念のためヶ月後に再分析を実施し、摩耗の進行状況を確認することを推奨します。また、今後軸受メタルの摩耗が進行した場合、摩耗程度を評価する必要がありますので、次回分析時には、メタルサイズ、油量、直近の油入れ替え時期ならびにメタル交換時期をお知らせください。
報告№104-0187 | 分析№104-01378 | 104-01378 | 濾過前の試料油を分析した結果、計数汚染度が前回NAS級から、今回NAS級に約ヶ月でランク減少しました。但し、粒子分布を詳細に見ると、～μmの各サイズがランクずつ上昇していました。摩耗粒子形態観察の結果、鉄錆等が多く観察されているため、～μmサイズが上昇した要因は、外部から混入した異物によるものと考えられました。鉄錆等の異物は、通常運転中に外部から混入する可能性がないため、今回採油時に混入した可能性が高いと考えられます。又、潤滑異常の早期発見パラメータである摩耗過酷度を示すIs値が.と非常に良好の範囲にあることから、潤滑状態は良好な状態にあると判断します。採油時には異物が混入しないように注意して採油をすることが必要です。
報告№109-09136 | 分析№109-001160 | 113-001971 | 減速機減速機は継続使用可能な状態にあると判断します。但し、将来的な摩耗進行の有無を確認するためにも傾向監視を継続することが有効です。に示す内容をご確認ください。潤滑油潤滑油は油名が不明であることから、性能評価をすることが出来ませんでした。に示す内容をご確認ください。定期的な分析摩耗推移の傾向を把握し、摩耗進行の将来予測を行うために、定期的に分析を実施することを推奨します。新油の分析粘度、酸価は、油の性能を評価するパラメータの一種です。油の性能低下は、新油との比較が必要なことから、未使用油の提供および分析による比較評価を推奨します。はフェログラフィーおよびSOAP-Tの結果から総合的に判断した結果、継続使用は可能ですが、機器の機能を保持するためにも傾向管理が有用と考えます。フェログラフィー【定量分析：Is値】Is値は異常摩耗の早期発見パラメータのつで、摩耗を定量化するために用います。Is値はの乗と低い値でした。フェログラフィー【定性分析：摩耗粒子の形態観察】比較的多く観察された粒子は、以下の通りです。正常な摩耗粒子・潤滑状態が正常なマイルド摩耗により発生。切削粒子・異物や金属表面の微小突起による切削摩耗により発生。シビア粒子・潤滑状態がやや厳しい凝着摩耗により発生。金属潤滑部が局部的に油膜切れを起していると考えられます。フリクションポリマ・局部的に高圧・高温となる場合に発生。観察された摩耗粒子の中でも切削粒子、シビア粒子は、将来的に異常摩耗へ進展する可能性を示唆しているため、傾向監視が必要と思われます。詳細は、別紙傾向監視が必要な摩耗粒子をご覧ください。Iカップリング発光分光分析【SOAP-T】摩耗発生箇所は、以下のように推定します。鉄、鉛、銅、錫、亜鉛・ギヤ、軸受等リン、モリブデン・添加剤カルシウム、バリウム、アルミニウム、ケイ素、ナトリウム・外部混入異物粘度粘度はmm/sでした。尚、本試料油の粘度グレードがVGであることを基に評価すると、粘度変化率は-％で、当社推奨の管理限界値である±％以内であり、良好でした。新油との比較による評価が必要です。水分は.ppmと当社推奨の管理限界値以下であり、良好でした。新油との比較による評価が必要です。酸価は.mgKOH/gでした。新油との比較による評価が必要です。
|  | 113-001521 | 分析の結果、油中の汚染度が高い値でした。但し、今回の採油条件はデータが高濃度に出る可能性があり、また、サイズ毎で粒子数をみてみると、～μmサイズの粒子数が多く、本試料油はモリブデンが添加されていることから、採油条件とモリブデンの影響で汚染度が高くなっている可能性があります。減速機減速機は使用可能な状態であり、分解点検でギヤ歯面の修繕や軸受部品を交換する必要はないと判断します。定期的なトライボ診断実施今後の適切な分解点検時期を見出すためにも、定期的な分析による傾向監視により減速機の潤滑と摩耗の進行状態を確認するよう推奨します。最適な採油方法本試料油は、機器停止中にドレン口から採油されているため、分析データが高濃度に出ていると推定されます。正確なデータによる診断を行うためにも、今後の採油は、極力運転中もしくは停止直後の油槽中層部から実施されることを推奨します。は良好でした。粘度粘度は、.mm/sと新油値の.mm/sに比較して粘度変化率が+.％となっており、当社推奨の管理限界値である±％以内にあり、良好と判断します。水分はppmと当社推奨の管理限界値以下にあり、良好と判断します。酸価・IR酸価劣化の進行度は、酸価およびIRの結果から総合的に判断します。酸価は、.mgKOH/gと新油値.mgKOH/gより高いものの、IRの結果で油劣化の兆候を示すカルボン酸の吸収が確認されていないことから、油は劣化していないと判断します。計数汚染度が当社推奨の管理限界値を超えていました。フィルタ表面の異物観察で金属片、粘ちょう物、鉄錆、砂等が観察されたこと、また、本試料油はモリブデンが添加されていることから、汚染度が高い要因は、摩耗、スラッジ、外部混入異物、モリブデンの影響と思われます。計数汚染度計数汚染度はNAS級以上と当社推奨の管理限界値NAS級を超えていました。重量汚染度はmg/mlでした。光学顕微鏡写真重量汚染度で濾過したフィルタ表面上の夾雑物を光学顕微鏡で観察した結果、金属片、スラッジ、鉄錆、砂等が観察されました。はフェログラフィーおよびSOAP-Tの結果から総合的に判断した結果、継続使用は可能ですが、今後の機器の機能を確認するためにも傾向管理が有用と考えます。フェログラフィー【定量分析：Is値】Is値は異常摩耗の早期発見パラメータのつで、摩耗粒子を定量化するために用います。今回のIs値は、の乗とやや高い値でした。フェログラフィー【定性分析：摩耗粒子および摩耗形態観察】分析結果から観察された代表的な粒子は、以下の通りでした。正常な摩耗粒子・潤滑状態が正常なマイルド摩耗により発生。疲労摩耗粒子・繰返し応力を受けて発生。Iカップリング発光分光分析【SOAP-T】検出された金属元素から発生箇所を推定すると、以下の通りでした。鉄、鉛、銅、錫、亜鉛・ギヤ歯面、軸受等リン、モリブデン・添加剤カルシウム、バリウム、アルミニウム、ナトリウム、マグネシウム・外部混入異物鉛を使用した箇所の溶出・摩耗SOAP-Tで鉛が.ppm検出されたことから、潤滑系統内で鉛を使用した箇所の溶出、摩耗が発生している可能性があります。今後、別紙鉱油の酸化に対する金属触媒の影響に示すように濃度の増加に伴い酸化速度が速まることが懸念されます。亜鉛を使用した箇所の溶出・摩耗SOAP-Tの結果、亜鉛が検出されました。亜鉛を使用した箇所の溶出・摩耗が発生していると思われます。亜鉛メッキ等であった場合、耐食性が低下して腐食に進展することが懸念されます。バックラッシ検出された鉄濃度を基にバックラッシ増加量の計算を行いました。今回、油量、歯車の歯幅、モジュール、歯数、遊星歯車の数が不明でした。よって、油量をL歯幅をmm、モジュールを、太陽歯車、遊星歯車、太陽歯車の歯数をそれぞれ、、遊星歯車の数をと仮定し、バックラッシの増加量を計算しました。その結果、今回検出された鉄がギヤ歯面から、平均的に摩耗して発生していたと仮定した場合、バックラッシの増加量は以下の通りと推定されます。表バックラッシ増加量接触箇所 バックラッシ増加量上限値[μm] バックラッシ増加量[μm] 余寿命[年] 内歯車-遊星歯車 . 約. 遊星歯車-太陽歯車 . 約. バックラッシの初期値が不明であるため、増加量の上限値を適正なバックラッシの最大値と最小値の差としました。今回の推定されたバックラッシ増加量は上限値に比較して十分に小さい値であり、良好であると推定できます。但し、今回の計算は仮定に基づいて行っているため、参考値としてお考え下さい。
報告№109-09250 報告№109-09250 | 分析№109-001864 分析№109-001864 | 109-001864 | 排気タービン過給機ケーシング分析の結果、全ての分析項目の値が当社推奨の管理基準を満たしており、新油分析値との比較結果も問題となる値はなかったことから、油は継続使用可能な状態であり、運転中における潤滑状態も正常であったものと判断します。特性低下特性低下に係るパラメータの分析結果は良好と判断します。粘度粘度はmm/sと新油値.mm/sに対する粘度変化率は-％で、当社推奨の管理限界値である±％以内にあり、良好と判断します。全酸価添加タービン油については、当社では管理限界値を設定しておらず、新油分析値との比較及び他の分析項目の結果より全酸価の状態判断を行います。その結果、全酸価は.mgKOH/gと新油値.mgKOH/g以内にあることから、良好と判断します。酸化安定度酸化安定度はminであり、当社推奨の管理限界値のmin以上であることから、良好と判断します。有機物・有機化合物有機物・有機化合物は、IRチャートによる新油分析値との比較の結果、cm-付近に劣化の兆候を示すカルボン酸の吸収が確認されていないことから、良好と判断します。色相はLであり、新油値のLに比較して変化がないことから、良好と判断します。汚染に係るパラメータの分析結果は良好と判断します。水分はppmであり、当社推奨の管理限界値の以下であることから、良好と判断します。汚染粒子数はNAS級であり、当社推奨の管理限界値のNAS級以内であることから、良好と判断します。汚染度物重量は.mg/mlであり、当社推奨の管理限界値のmg/ml以内であることから、良好と判断します。摩耗運転中における潤滑状態は正常であったものと判断します。摩耗粒子摩耗粒子の形態観察の結果、局部的に高圧・高温となる場合に発生するフリクションポリマが観察されたものの、異常摩耗の早期発見パラメータであるフェログラフィーのIs値がのマイナス乗と良好の範囲にありました。金属濃度SOAP法により金属濃度を測定した結果、金属元素は検出されなかったことから、潤滑箇所で発生する金属接触による摩耗や、外部からの異物などの混入はみられず良好と判断します。金属濃度酸溶解法により金属濃度を測定した結果、潤滑箇所で発生する金属接触によって検出される鉄が、外部から混入したと思われる亜鉛が、カルシウム、ナトリウム、マグネシウムが検出されました。
報告№109-09136 報告№110-00339 | 分析№109-001160 分析№110-001512,1514 | 110-001512 | 油中摩耗粒子の状況上部軸受潤滑油と下部軸受潤滑油を混合した油を分析した結果、検出された金属元素は錫、リン、D－SOAPでカルシウム、ナトリウムが検出されました。なお、油中金属粒子をフェログラフィーおよびSEM・XMAにより観察した結果、粒子にはクロムを含む鉄系粒子が比較的多く観察されました。浄油の効果混合した潤滑油を浄油し、再使用できるかを確認するには、判断パラメータとして、計数汚染度、重量汚染度、そして混合の影響による劣化の兆候の発生を調べる必要があります。本試料油をこれらの目的で分析した結果、計数汚染度は浄油前にはNAS級であったものが、清浄な汚染度のNAS級にランク減少し、重量汚染度も浄油前の.mg/mlから.mg/mlに.mg/ml改善していることが分かり、浄油の良好な効果が確認されました。一方、油中の水分を計測した結果、水分は浄油前が.、浄油後がといずれも新油と同等であり継続使用可能な状態にあることが確認されました。混合による影響確認使用油の混合による影響を確認するため、を評価するパラメータである粘度、全酸価、IR、RBOTを実施しました。分析の結果、油の粘性を示す粘度は、混合前の上部軸受がmm/s、下部軸受がmm/sに対した、浄油前はmm/s、浄油後はmm/sといずれも変化は小さく、混合による粘度変化はほとんどなかったものと判断されました。油中のスラッジの発生量を示す全酸価は、混合前の上部軸受が.mgKOH/g、下部軸受が.mgKOH/gであったのに対して、浄油前が.mgKOH/g、浄油後が.mgKOH/gと、混合による全酸価の大きな変化はなかったことが確認されました。IRの結果、混合前の上部軸受、下部軸受に比較して、浄油前・後ともに変化はなく、混合による変化は確認されませんでした。酸化防止剤の残存量を示すRBOTは、混合前の上部軸受がmin、下部軸受がminに対して、浄油前がmin、浄油後がminと、RBOTの低下は確認されず、混合による影響が小さいことが確認されました。以上のことから、混合による影響はほとんどなく、良好であることが確認されました。結論浄油の効果浄油前に比較して汚染度が改善されていることから、浄油の効果が十分に確認されました。この油は継続使用可能な状態に改善されたと判断します。混合使用の良否混合による影響を確認するために実施した、金属添加剤濃度の結果、いずれのデータからも混合による悪影響は確認されず、使用油を混合しても浄油をすることで再利用可能であることが確認されました。なお、今後同様の混合使用を実施する場合は、混合前に各油の劣化状態を把握し、劣化が確認された油は混合使用しないなどの処置も必要と思われます。
報告№103-6021 | 分析№103-00550 | 103-00550 | 濾過前の試料油を分析した結果、軸受メタルは継続使用可能な状態にあると判断します。但し、局部的に摩擦熱が高い場合に発生するフリクションポリマ、外部から混入した異物が多く観察されているため、次の点に注意が必要です。それは、高い摩擦熱により油が劣化すること異物が軸受摺動面に噛み込み摩耗を進行させることです。一般に、フリクションポリマが見られたときは、メタルギャップが調整不足等の原因により局部的に軸受摺動部分に面圧の高い箇所が発生しています。その狭いギャップに潤滑油が押込まれてフリクションポリマが発生している場合がありますので、軸受温度が若干上昇気味になることがあります。パトロール時に温度の変化を注意深く監視する必要があると思われます。
|  | 113-001513 | 分析の結果、油の劣化は確認され、油中の汚染度が高い値でした。軸受ポンプ外軸受は使用可能な状態であり、分解点検で軸受部品を交換する必要はないと判断します。更油および定期的なトライボ診断実施油の劣化が確認されたことから、今後、油中の酸成分の影響で金属表面が腐食して発生する腐食摩耗に進展することが懸念されます。また、油中の汚染度が高いことから、摩耗粒子や異物等が軸受軌道面に噛み込むことによる摩耗の進行が懸念されるため、更油を推奨します。尚、SOAP-Tで鉄濃度が比較的高い値で検出されていることから、更油後は鉄濃度の増加および摩耗の進行を監視するため定期的なトライボ診断の実施を推奨します。酸価、IRの結果から、油の劣化が確認されました。粘度粘度は、mm/sと新油値のmm/sに比較して粘度変化率が+％となっており、当社推奨の管理限界値である±％以内にあり、良好と判断します。水分はppmと当社推奨の管理限界値以下にあり、良好と判断します。酸価・IR酸価劣化の進行度は、酸価およびIRの結果から総合的に判断します。酸価は、.mgKOH/gと当社推奨の管理限界値.mgKOH/gを超えており、IRの結果で油劣化の兆候を示すカルボン酸の吸収が確認されたことから、油は劣化していることが確認されました。今後、油中の酸成分の影響で金属表面が腐食して発生する腐食摩耗に進展することが懸念されます。計数汚染度、重量汚染度が当社推奨の管理限界値を超えていました。フィルタ表面の異物観察で金属片、粘ちょう物、鉄錆、砂等が観察されたことから、汚染度が高い要因は、摩耗、スラッジ、外部混入異物の影響と思われます。計数汚染度計数汚染度はNAS級以上と当社推奨の管理限界値NAS級を超えていました。重量汚染度はmg/mlと当社推奨の管理限界値mg/mlを超えていました。光学顕微鏡写真重量汚染度で濾過したフィルタ表面上の夾雑物を光学顕微鏡で観察した結果、金属片、スラッジ、鉄錆、砂等が観察されました。はフェログラフィーおよびSOAP-Tの結果から総合的に判断した結果、継続使用は可能ですが、今後の機器の機能を確認するためにも傾向管理が有用と考えます。フェログラフィー【定量分析：Is値】Is値は異常摩耗の早期発見パラメータのつで、摩耗粒子を定量化するために用います。今回のIs値は、の乗と高い値でした。フェログラフィー【定性分析：摩耗粒子および摩耗形態観察】分析結果から観察された代表的な粒子は、以下の通りでした。正常な摩耗粒子・潤滑状態が正常なマイルド摩耗により発生。シビア粒子・潤滑状態がやや厳しい凝着摩耗により発生。金属潤滑部が局部的に油膜切れを起していると考えられます。黒錆・潤滑状態がやや厳しい凝着摩耗により発生。局部的に金属接触が厳しく、且つ、高い摩擦熱が発生していると考えられます。観察された摩耗粒子の中でもシビア粒子、黒錆は、将来的な摩耗の進行に繋がる可能性を示唆しているため、傾向監視が必要と思われます。シビア粒子は、凝着摩耗に分類されます。この摩耗粒子は、潤滑部で凝着、破断を繰り返し、この過程で生じる移着粒子が成長して摩耗粒子となります。そのため、潤滑部では局部的に油膜切れが発生していることを示しています。この状態が継続した場合、摩耗粒子のサイズは徐々に大型化していき、設備の損傷に至る場合がありますので、傾向監視が必要です。黒錆は、凝着摩耗に分類されます。この摩耗粒子は、油膜切れによる潤滑部での金属同士の接触時に起こる高い摩擦熱によって鉄が酸化され発生します。この状態が継続した場合、潤滑部で焼付が発生し、設備の損傷に至る場合があります。Iカップリング発光分光分析【SOAP-T】検出された金属元素から発生箇所を推定すると、以下の通りでした。鉄、鉛、銅、クロム、アンチモン、錫、亜鉛・軸受等リン、カルシウム、バリウム、アルミニウム、ナトリウム、マグネシウム、モリブデン・外部混入異物
報告№108-0387 報告№108-0441 | 分析№108-02609 分析№108-03016 | 108-03016 | トライボ診断により、機器軸受の潤滑状態、潤滑油の劣化状態を診断する。摩耗粒子の観察結果から観察された摩耗粒子が少なく、且つ、分析データ全般が良好であることから、現在の潤滑状態は正常な状態にあると判断します。尚、D－SOAPの結果、軸受メタルの主成分である錫が検出されたため、前回と今回の分析結果からメタルの摩耗の発生状況を検討しました。摩耗深さを判断するため、下式で摩耗速度を求め、現時点における平均的な摩耗深さを求めたところ、摩耗の深さは軸受表面から.μmであることが推定されました。y=×-x+.----ここでy:平均的な摩耗深さx:運転時間本軸受がこの摩耗速度で、摩耗の限界に到達する時間、いわゆる限界使用時間を試算すると、軸受の表面粗さをsとした場合の余寿命は約万時間になると推定され、摩耗速度が非常に小さく、良好な潤滑状態が継続しているものと判断します。また、を示す全酸価、IRの各データが良好であることから、油も継続使用可能と判断します。
報告№109-09136 報告№112-00710 | 分析№109-001160 分析№112-003272 | 112-003272 | 分析の結果、汚染度が管理基準の級を超え級以上に汚染されていました。油中金属成分の分析では、メタル主成分の錫が検出されたことから、軸受メタルが若干摩耗していることがわかります。軸受は、現時点で継続使用に支障はないと思われますが、汚染度が高い事により摩耗が更に進展することも予想されます。従って、早い段階で油を更油するか、或いは濾過を行うかでNAS級よりも清浄な状態にすることを強く推奨します。軸受現時点で、軸受は継続使用可能な状態にあると判断します。但し、将来的な摩耗進行を予防するため油を清浄にすることと、傾向監視により摩耗の進行を監視を継続することを推奨します。更油または濾過油中の汚染度が高いことから、摩耗粒子や異物等が軸受軌道面に噛み込むことによる摩耗の進行が懸念されるため、更油または、濾過を推奨します。再分析切削摩耗、凝着摩耗の進行を監視するため、ヶ月以内に回目の初期試験を実施し、分析データによる摩耗の進行状況を確認することを推奨します。軸受の摩耗状態フェログラフィーおよびSOAP/D-SOAPのデータから総合的に解析した結果、軸受は健全であり、継続使用可能と評価できますが、引続き軸受の機能が保持されていることを確認するためにも、潤滑油診断による傾向管理が有用と考えます。フェログラフィー【定量分析：Is値】Is値は異常摩耗の早期発見パラメータのつで、摩耗程度を定量化するために用います。今回のIs値は、油中の汚染物が少なく、また油膜が健全な流体潤滑では発生しない値のの乗と、高い値でした。フェログラフィー【定性分析：摩耗粒子および摩耗形態観察】分析結果から比較的多く観察された摩耗粒子は、以下の通りでした。正常な摩耗粒子・潤滑状態が正常なマイルド摩耗により発生。切削粒子・異物や金属表面の微小突起による切削摩耗により発生。シビア粒子、銅系シビア粒子・潤滑状態がやや厳しい凝着摩耗により発生。金属潤滑部が局部的に油膜切れを起していると考えられます。観察された摩耗粒子の中でも、切削粒子、シビア粒子は、注意が必要です。切削摩耗は、他の摩耗形態に比較して摩耗進行速度が速く注意が必要で、定期的なトライボ診断による状態監視が必要と考えます。切削摩耗の原因となる混入異物が残留している場合、この異物により切削摩耗が継続して発生する可能性があります。シビア粒子は、凝着摩耗に分類されます。この摩耗粒子は、摺動面で凝着、破断を繰り返し、この過程で生じる移着粒子が成長して摩耗粒子となります。そのため、摺動面では局部的に油膜切れが発生していることを示しています。この状態が継続した場合、摩耗粒子のサイズは徐々に大型化していき、最終的には軸受の損傷に至る場合があります。Iカップリング発光分光分析【SOAP/D-SOAP】検出された金属元素から発生箇所を推定すると、以下の通りでした。鉄、鉛、銅、アンチモン、錫、亜鉛・軸受等カルシウム、アルミニウム、ケイ素、ナトリウム・外部混入異物計数汚染度はNAS級以上と、管理限界値を超えていました。フィルタ表面の異物観察で金属片、鉄錆、砂等が観察されたことから、汚染度が高い要因は、摩耗と外部混入異物の影響と思われます。IRのデータは良好でした。
報告№108-5033 報告№108-5033 | 分析№108-01105 分析№108-01105 | 108-01105 | トライボ診断の結果、泡立ち試験を除く項目は良好でした。泡立ち試験の結果は、-と新油値の-に比較して高い値でした。消泡性能が低下していることが確認されたことから、今後の使用時間によっては、油の酸化劣化が進行したり、ギヤ歯面およびベアリング軌道面で油膜切れが発生したりする場合があるため、消泡剤の添加による消泡性能の改善が必要になると思われます。一方、摩耗粒子の形態観察でμm以下の小さな摩耗粒子が観察され、潤滑状態指数は-.と濾過設備のない機器であれば、正常な潤滑状態にあると判断できる状況でした。但し、ギヤボックスの油系統にはインラインフィルタとオフラインフィルタがあり、μmサイズ以上の粒子の大部分は捕捉され、異常な摩耗状態が発生したとしても正常な潤滑状態にあると誤認してしまう可能性があります。フィルタの捕捉の影響による誤認を避けるため、今後の診断に当たっては、これまでの採油箇所に加え、インラインフィルタやオフラインフィルタの捕捉物も分析し、その結果から潤滑状態を評価することを推奨します。尚、フィルタ捕捉物の分析を実施する際には、フィルタ流量、フィルタ使用時間などの追加情報が必要です。是非ご提供下さい。泡立ち試験の結果、消泡性能が低下していることが確認されました。粘度は良好。粘度は.mm/sと新油値mm/sに比較して、粘度変化率は-％で、当社推奨の管理限界値である±％以内にあり、良好と判断する。粘度はmm/sでした。粘度はmm/sでした。粘度指数はでした。粘度指数はでした。泡立ち試験は-でした。泡立ち試験は-と新油に比較して高い値でした。消泡性能が低下していることが確認されました。水分は良好。水分はppmと当社推奨の管理限界値の以下であり、良好と判断します。全酸価は良好。全酸価は.mgKOH/gと新油値.mgKOH/g以内であり、良好と判断します。機器の潤滑状態精密な濾過設備がない機器であれば、潤滑状態指数は正常の範囲にあると判断します。潤滑状態指数は正常の範囲にあると判断します。異常摩耗の早期発見パラメータである潤滑状態指数が-.と、精密な濾過設備がない機器であれば、潤滑状態指数は正常の範囲にあると判断します。
報告№101-8064 | 分析№101-01305 | 101-01305 | 電動サーボ潤滑油を分析した結果、計数汚染度がNAS級以上、重量汚染度がmg/mlと非常に汚染されていました。SOAP／D－SOAPの結果、摩耗により発生した鉄及び銅が非常に多く検出され、フェログラフィーの結果、摩耗の過酷度を示すIs値がの乗と高い値を示していることから、汚染の要因は、摩耗により発生した摩耗粒子によるものと考えられました。フェログラフィーの摩耗粒子形態観察の結果、ギヤ歯面、ボールネジ軌道面、ベアリング軌道面の摩耗により発生したμm未満の粒子が多くみられることから、疲労摩耗が進行し始めていると推定されました。当社の経験では、Is値がの乗になった時点で、分解点検を実施したところ、中間ギヤベアリングに摩耗が確認され、それが原因でギヤの振れが大きくなり、その結果、ボールネジ部にスラスト方向の負荷が大きくなり、ボールネジの異常摩耗に進展していた事例がありました。今回の試料のIs値は、の乗ですから、損傷の程度は、軽微であると思われますが、念のため巡視の際は、異音などに注意してください。尚、本機器の場合、現状での対策は早急に濾過を実施されることを推奨します。又、油膜切れを予防するため、極圧性能の高い潤滑油に変更されることを併せて推奨します。
報告№109-09136 報告№112-00132 | 分析№109-001160 分析№112-000542 | 112-000542 | 潤滑油は継続使用可能な状態にあると判断します。分析結果は良好と判断します。粘度粘度は.mm/sと新油値.mm/sに比較して、粘度変化率は-.％で、当社推奨の管理限界値である±％以内にあり、良好と判断します。水分は.ppmと当社推奨の管理限界値の以下にあり、良好と判断します。酸価はmgKOH/gと新油値mgKOH/g以下にあり、良好と判断します。
報告№109-09136 報告№111-00753 | 分析№109-001160 分析№111-003799 | 111-003799 | グリースおよび軸受は継続使用可能な状態にあると判断します。フェログラフィー摩耗粒子の形態で比較的多く観察された粒子は、潤滑状態が正常な場合に発生する摩耗粒子でした。このような摩耗粒子が観察された場合には、潤滑部では正常なマイルド摩耗が発生していることが分かります。Iカップリング発光分光分析供試グリースを分析した結果、検出された金属元素は、SOAPの結果表に示すように、鉛、リン、亜鉛、カルシウム、アルミニウム、ナトリウムでした。これらの検出された金属元素から発生箇所を推定すると鉛・軸受等リン、亜鉛、カルシウム、アルミニウム、ナトリウム・添加剤および増ちょう剤であると思われます。このうち、機械部品が摩耗したと思われる元素はのグループです。グリースのちょう度、滴点、全酸価、IRの各データは良好でした。
報告№106-0027 報告№106-0027 | 分析№106-00123 分析№106-00123 | 106-00123 | 全酸価が前回の.mgKOH/gから.mgKOH/gに上昇し、当社推奨の管理限界値を超えていました。又、IRの結果、油劣化の兆候を示すカルボン酸の吸収が確認されたことから、油の劣化が進行していたことが確認されました。一方、摩耗粒子形態観察で赤錆が多く観察されました。今回この錆が発生した原因は、全酸価が高い値であるため、軸受で腐食摩耗が発生していた可能性が考えられました。前回同様に、油の劣化が確認されました。粘度は良好と判断します。粘度はmm/sと新油値.mm/sに比較して、粘度変化率は-％で、当社推奨の管理限界値である±％以内にあり、良好と判断します。水分は良好と判断します。水分はppmと当社推奨の管理限界値の以下であり、良好と判断します。全酸価は当社推奨の管理限界値を超えていました。全酸価は.mgKOH/gと当社推奨の管理限界値の.mgKOH/gを大きく超えていました。IRの結果、油劣化の兆候を示すカルボン酸の吸収が確認されました。IRの結果、油劣化の兆候を示すカルボン酸の吸収が確認されました。計数汚染度は当社推奨の管理限界値を超えていました。計数汚染度は当社推奨の管理限界値を超えていました。計数汚染度はNAS級以上と当社推奨の管理限界値のNAS級を超えていました。重量汚染度は良好と判断します。重量汚染度はmg/mlと当社推奨の管理限界値のmg/ml以下であり、良好と判断します。機器の潤滑状態異常摩耗の早期発見パラメータであるフェログラフィーのIs値が×の乗とやや高く、摩耗粒子形態観察の結果、赤錆が多く観察されました。SOAPの結果は良好です。SOAPの結果、鉄がppm検出されました軸受の摩耗を示す錫は検出されず、良好と判断します。D－SOAPの結果、鉄が多く検出されました。鉄がppm、鉛が、外部から混入したカルシウムが、ナトリウムが検出されました。軸受の摩耗を示す錫は検出されず、良好と判断します。フェログラフィーの結果、赤錆が多く観察されました。異常摩耗の早期発見パラメータであるフェログラフィーのIs値が、×の乗とやや高く、摩耗粒子形態観察で赤錆が多く観察されました。
報告№109-09136 報告№111-00526 | 分析№109-001160 分析№111-002406 | 111-002406 | 分析の結果から、転がり軸受の転動体、および保持器が摩耗していることが確認されました。摩耗粒子の形態観察の結果、転がり軸受で発生している摩耗形態は、主として非常に小さな摩耗粒子の切削作用により摩耗する切削摩耗と、転がり軸受の転動体や軌道面の油膜が破断して金属接触になって発生する凝着摩耗でした。潤滑油中の水分は、新油値に比較して高い値を示していますが、使用油のシンテッソHTは、ポリグリコールベースの合成ギヤオイルであるため水分を吸収しやすい特性があり、そのため水分濃度が高いと思われます。潤滑油の汚染度は、発生した摩耗により濃度が非常に高くなっており、油中の摩耗がさらに摩耗を呼ぶ、いわゆる摩耗の連鎖が続く可能性が高いことから更油を推奨します。尚、油中金属に軸受の材質であるクロムが検出されており、軸受表面はフレーキングが進展していると推定されることから以下の対策を推奨します。軸受の交換他電力の同じ設備では、フェログラフィーのIs値がの乗でフレーキングの進展期にあり、軸受の交換を推奨し予防保全が図られました。今回のIs値はその時と同様のの乗となっていることから、他電力での事例と同様に比較的短期間で軸受の損傷範囲が拡大しミル機能の低下に影響することが懸念されます。そのため、軸受の取り替える準備に入ることを推奨します。最適な採油方法本試料油は、機器停止中にドレンプラグから採油されています。機器が停止している状態では、別紙油粒子の沈降の影響に示すように油槽内で撹拌がなくなり固形物が沈降するため、油中汚染度は高くなると推定されます。今後の採油は、極力運転中もしくは停止直後の油槽中層部から実施されることを推奨します。フェログラフィー異常摩耗の早期発見パラメータとして摩耗粒子を定量化して評価するフェログラフィーのIs値は、潤滑状態が非常に厳しいの乗でした。摩耗粒子の形態で比較的多く観察された粒子は、金属潤滑部が局部的に油膜切れを起して発生する鉄系および銅系シビア粒子繰返し応力を受けて発生する疲労摩耗粒子でした。これらの摩耗粒子が観察された場合、潤滑部で発生している摩耗形態は、潤滑状態がやや厳しい凝着摩耗疲労による疲労摩耗であることが分かります。銅を使用した箇所は、転がり軸受の型番は不明ですが、保持器であると思われます。保持器であった場合、摩耗が進行することで転動体とのギャップが大きくなると共に振動が増大し、摩耗の進行につながることが懸念されます。Iカップリング発光分光分析供試の潤滑油を分析した結果、検出された金属元素は、SOAPの結果表に示すように、鉄、鉛、銅、クロム、アンチモン、錫、リン、亜鉛、カルシウム、バリウム、アルミニウム、ケイ素、ナトリウムでした。検出されたこれらの金属元素から発生箇所を推定すると鉄、鉛、銅、クロム、アンチモン、錫、亜鉛・軸受等リン・オイル添加剤カルシウム、バリウム、アルミニウム、ケイ素、ナトリウム・外部混入異物であると思われます。このうち、機械部品が摩耗したと思われる元素はのグループです。計数汚染度は当社推奨の管理限界値を超えていました。フィルタ表面の異物観察で銅合金、鉄錆が観察されたことから、汚染度が高い要因は、摩耗と外部混入異物の影響と思われます。粘度、酸価、IRの各データは良好でした。尚、水分は新油値に比較して高い値を示しています。使用油であるシンテッソHTは、ポリグリコールベースの合成ギヤオイルであるため、水分を吸収しやすい特性があります。水分濃度の増加とともに水分の影響による腐食摩耗の発生に注意が必要です。
報告№106-0025 報告№106-0193 | 分析№106-00118 分析№106-01111 | 106-01111 | 分析の結果、摩耗粒子形態観察で転がり軸受の寿命の指標となるフレーキングの発生は確認されておらず、本軸受は継続使用可能な状態にあると判断します。SOAP／D－SOAPの結果で、海水に含まれる成分であるナトリウムがppm検出されていますが、ナトリウムに並んで海水に含まれる成分のマグネシウムが検出されていないため、検出されたナトリウムは海水の混入ではなく、外部から混入した汚染物の可能性も考えられました。尚、報告書の管理表中に示しているSOAP／D-SOAPは、グリース潤滑の場合、摩耗粒子が均一に分散していないため、測定値が大きく変動することがありますので参考値としてお考え下さい。
報告№109-09136 報告№110-00369 | 分析№109-001160 分析№110-001681 | 110-001681 | 金属元素と濃度の分析は、試料油を以上の高温で発光させ、その光を分光器で分光し、分光によって得られた光の強度と金属固有の波長とから元素を特定するIカップリング発光分光分析法を用います。また摩耗状態は、SOAP-T法により求めた金属成分と濃度にフェログラフィー法による摩耗粒子分析とを加味して総合的に評価しますが、摩擦面の摩耗機構と摩耗状態の判断は摩耗粒子の形態と、異常摩耗の早期発見パラメータであるIs値により判断します。Iカップリング発光分光分析供試のギヤ油を分析した結果、検出された金属はSOAPの結果表に示すように、鉄、鉛、銅、リン、カルシウム、ケイ素、ホウ素でした。これら検出された金属元素から発生箇所を推定すると、鉄、鉛、銅・ギヤ歯面、軸受等リン・オイル添加剤カルシウム、ケイ素、ホウ素・外部混入異物であると思われます。このうち、機械部品が摩耗したと思われる元素はのグループです。フェログラフィー摩耗粒子と摩耗形態分析結果から観察された粒子は、潤滑状態が正常な場合に発生する摩耗粒子でした。潤滑部では正常なマイルド摩耗が発生していることが分かりました。潤滑状態異常摩耗の早期発見パラメータとして摩耗粒子を定量化して評価するフェログラフィーのIs値は、の乗となっており、本減速機の潤滑部では摩耗は発生しているものの、継続使用可能な状態にあると推定されます。バックラッシご提供いただいた減速機に関する情報から遊星歯車機構であることが分かりました。遊星歯車は、別紙遊星歯車機構の構造例に示す通り、太陽歯車個、内歯車個、そして遊星歯車個から構成されています。遊星歯車と内歯車、遊星歯車と太陽歯車の接触点は合計で箇所となります。今回の情報から、年月の更油から年月までのヶ月間の運転時間が不明であったため、運転時間を月平均時間と仮定してヶ月分の時間時間としました。年月以降月日までの運転時間時間を加えた時間を更油後の稼働時間としました。この稼働時間からギヤのバックラッシの増加量を求めました。その結果、接触点箇所で平均的に摩耗が発生していたと仮定した場合、バックラッシの増加量は設置から時間で.μmと推定されました。また、最も厳しい状態である摩耗が接触点点に集中していたと仮定した場合は、.μmと推定されました。バックラッシ増加量の上限値は、メーカにより差異はあるものの、当社の推奨するバックラッシは、一般に推奨されるμmを管理目安にしています。この値に比較して十分に小さい値です。計数汚染度は良好でした。・水分は、ppmと新油値のに比較して若干高い値でした。粘度、全酸価、IR、RBOTの各データは良好であり、継続使用可能と判断します。全酸価が若干高いものの、IRの結果で油劣化の兆候を示すカルボン酸の吸収が確認されていないことから、継続使用可能と判断します。油の余寿命は、RBOTの減少傾向から評価します。その結果、別紙表および図から分かるように、この減少傾向のまま継続使用した場合は、年月には限界値に到達すると推定されます。なお、本試料油は、特性上RBOTが大きく変動する可能性が高いと思われますので、今後も今回同様に、粘度、全酸価、IRを実施し、総合的に評価する必要があると思われます。減速機の寿命減速機の寿命は、バックラッシの増加量から判定しますが、減速機が全く使用できない状態ではなく、バックラッシの調整が必要なレベルに到達する時期を推定します。今回は、摩耗の発生箇所が箇所に集中した厳しい場合でも使用開始から時間でバックラッシの増加量は.μmでした。今後もこれまでと同じ速度で摩耗が進行したと仮定するとバックラッシが当社推奨の管理目安であるμmに到達するのは年後となり、減速機の潤滑状態は非常に良好な状態にあることが分かりました。定期的な分析潤滑油および減速機は継続使用可能と判断できます。今後も油の劣化状況および摩耗の進行を監視するため、定期的に分析を実施することを推奨します。摩耗の進行状況を監視するためには、今回同様に停止直後に採油することが望ましいと思われますが、理論的には運転時間が時間以上経過している必要がありますので、この時間を参考に次回採油時期をご検討下さい。バックラッシの計算トライボ診断では、今回のようにバックラッシの正確な増加量を分析結果から計算できます。今回仮定した年月の更油から年月までのヶ月間の稼働時間をご提供いただければ、再計算してご報告いたしますので、ご検討下さい。
報告№109-09136 報告№111-00266 | 分析№109-001160 分析№111-001264 | 111-001264 | 潤滑油は継続使用可能な状態にあると判断します。粘度、全酸価、IR、RBOTの各データは良好でした。油の余寿命は、使用油の使用期間または使用時間が不明であったため、ご依頼の油の余寿命に関する検討は行えませんでした。ただし、分析の結果で新油値がminであったことから、使用期間を仮にヶ月間と仮定すれば余寿命は十二分にあると言えます。可能であれば、使用期間、あるいは使用時間の情報をご提供下さい。水分は良好でした。
報告№109-09136 報告№113-00356 | 分析№109-001160 分析№113-001404 | 113-001404 | 分析の結果、潤滑油の劣化はなく継続使用可能と判断します。但し、油中の汚染度がやや高いことから、ギヤ歯面や軸受軌道面への異物の噛み込みによる摩耗の進行が懸念されるため、に示す対策を推奨します。減速機減速機は継続使用可能な状態にあると判断します。但し、将来的な摩耗進行の有無を確認するためにも傾向監視を継続することが有効です。定期的な分析今後懸念される切削摩耗の進行を監視するため、定期的に分析を実施することを推奨します。は、フェログラフィーおよびSOAP/D-SOAPの結果から総合的に判断した結果、継続使用は可能ですが、今後の機器の機能を確認するためにも傾向管理が有用と考えます。フェログラフィー【定量分析：Is値】Is値は異常摩耗の早期発見パラメータのつで、摩耗程度を定量化するために用います。前回に比較してIs値はの乗から乗と、低い値でした。フェログラフィー【定性分析：摩耗粒子および摩耗形態観察】分析結果から観察された代表的な粒子は、以下の通りでした。正常な摩耗粒子・潤滑状態が正常なマイルド摩耗により発生。切削粒子・異物や金属表面の微小突起による切削摩耗により発生。鉄錆等・外部から混入したと考えられます。観察された摩耗粒子の中でも切削粒子は、将来的な摩耗の進行に繋がる可能性を示唆しているため、傾向監視が必要と思われます。減速機で切削摩耗が発生した場合、減速機内部で使用されている転がり軸受が切削摩耗により生じた軌道面の損傷が起点となって寿命が分の程度に低下することがあることから、切削摩耗には十分注意する必要があります。切削摩耗の発生原因となる混入異物が残留している場合、この異物により切削摩耗が継続して発生する可能性があります。Iカップリング発光分光分析【SOAP/D-SOAP】検出された金属元素から発生箇所を推定すると、以下の通りでした。鉄、ニッケル、錫、亜鉛・ギヤ、軸受等リン・添加剤カルシウム、アルミニウム、ケイ素、ナトリウム・外部混入異物前回に比較して計数汚染度はNAS級からNAS級にランク上昇し、当社推奨の管理限界値以下であるものの、やや高い値でした。フィルタ表面の異物観察で表面が茶褐色で鉄錆、砂等が観察されたことから、汚染度が高い要因は、摩耗とスラッジ、そして外部混入異物の影響と思われます。前回同様に粘度、水分、全酸価、IRの各データは良好でした。
報告№109-09221 報告№109-09221 | 分析№109-001666 分析№109-001666 | 109-001666 | 結論定期的に分析を実施し、酸化劣化の進行状況を監視されることを推奨します。次回分析は、今回の採油が前回からヶ月経過していますので、安全をみてヶ月後を推奨します。全酸価は新油に比較して高い値でした。全酸価は新油に比較して高い値でした。全酸価はmgKOH/gと新油値mgKOH/gに比較して高い値でした。は良好と判断します。計数汚染度は良好と判断します。計数汚染度はNAS級と当社推奨の管理限界値のNAS級以内にあり、良好と判断します。重量汚染度は良好と判断します。重量汚染度は.mg/mlと当社推奨の管理限界値のmg/ml以内にあり、良好と判断します。機器の潤滑状態SOAPの結果、銅が検出されました。SOAPの結果、銅が検出されました。SOAPの結果、油の添加剤成分であるリン、亜鉛が検出されました。一方、銅が検出されており、銅を使用した部分の溶出が発生していると考えられます。この溶出は亜鉛系添加剤成分の亜鉛と銅が反応し、溶出することが知られています。銅濃度は別紙鉱油の酸化に対する金属触媒の影響に示すように銅濃度が増加すると酸化速度が速まります。酸化劣化の進行状況をを全酸価の変化で監視されることを推奨します。D－SOAPの結果は良好です。D－SOAPの結果、摩耗により発生する鉄、錫、銅が検出されていないことから、良好と判断します。フェログラフィーの結果は良好です。フェログラフィーの結果、異常摩耗の早期発見パラメータであるIs値がのマイナス乗と良好の範囲にあり、潤滑状態も正常と判断します。
報告№106-0192 報告№106-0192 | 分析№106-01118 分析№106-01118 | 106-01118 | を示す粘度、水分、全酸価、IR、RBOTの各データは、分析の結果から概ね良好の範囲にあると思われました。ただし、より正確に判断するためは新油データとの比較が大切なため、新油の提供をお願いします。一方、本設備の摩耗診断は、常時設置されている油清浄器により油中の粒子が除去されていることを考慮した診断・解析が必要なため、ここでは、油清浄器が診断に与える影響も検討しました。【減少率の影響】油清浄器が設置されている場合の汚染度は、集油槽内だけを評価するのではなく、油清浄器の入口と出口の汚染度を評価する必要があります。しかし、今回は油清浄器の出口から採取した試料がありませんので、減少率を、一般的に良好な濾過率とされる.と仮定し解析しました。濾過率を考慮した減少率は油清浄器の吐出量と総油量との比から換算します。本機の油清浄器の吐出量は毎時L、設備油量はLですので減少率は.となります。【平衡濃度について】油清浄器により油中粒子が時間で.％減少するとした場合、油がパスして増加する粒子数は、今回計数汚染度の～μmレンジですと個/mlの.％の個/mlとなります。更に、この発生粒子数から平衡濃度を計算します。平衡濃度は下式により求めます。平衡濃度＝発生粒子数／減少率・式油清浄器が設置されていない場合の減少率を.とすると平衡濃度は個/mlとなります。このことから分かるように、本試料油中の汚染度は、油清浄器が設置されていることでNAS級となっていますが、油清浄器がないと仮定した場合は、～μmレンジの汚染度がNAS級以上の汚染状態になる可能性を示唆していると考えることができます。他のレンジを同様に計算すると以下のようになり、総合評価の汚染度は、NAS級以上となります。～μ ～μ ～μ ～μ μ以上 等級 級以上 【今後の対策】このように、油清浄器が想定どおりに濾過性能を発揮できていた場合には、今回のように汚染度は比較的清浄になりますが、油清浄器がなかったとして計算した場合、上記のとおり、推定汚染度はNAS級以上と非常に汚染された状態になることが判ります。油清浄器は、油全体の汚染度を良好な範囲に維持する機能がありますので、汚染度が清浄な範囲にあるのは濾過機の性能が発揮されていると言う面で問題はありませんが、一方では、仮に異常な兆候が生じて、局部的に異常摩耗が発生し、システム中に摩耗粒子が増加し始めたとしても、油清浄器で清浄な状態に維持されてしまうこともあります。このような場合では、実際は異常の兆候があるにもかかわらず、濾過によって清浄になっているため、見かけ上は清浄と評価し、結果として潤滑状態も正常であると誤認してしまうこともあり得ます。このような誤認を避けるため、今後は、油清浄器入口からの採油に加え、油清浄器出口からも採油を実施し、変動する減少率を評価し、管理することが必要と思われます。尚、観察された摩耗粒子が、油膜が切れて金属接触で発生する摩耗粒子であるため、念のために再分析により摩耗状態を確認することを強く推奨します。
報告№109-09136 報告№111-00053 | 分析№109-001160 分析№111-000174 | 111-000174 | 更油からの使用時間をもとに潤滑油の余寿命を評価したところ、潤滑油は次回定検まで使用可能と判断できました。次回定検時に更油を実施しない場合は、酸化安定度を知るための分析を実施し、余寿命を確認することを推奨します。酸化安定度はminであり、当社推奨の管理限界値のmin以上であることから、良好と判断します。
報告№109-09042 報告№109-09272 | 分析№109-000475 分析№109-002006 | 109-002006 | 分析の結果、前回同様に転がり軸受の寿命の指標となるフレーキングで発生する摩耗粒子が観察されていないことから、本軸受は継続使用可能な状態にあると判断します。は良好と判断します。計数汚染度は良好と判断します。計数汚染度はNAS級と当社推奨の管理限界値のNAS級以内にあり、良好と判断します。重量汚染度はmg/mlとなっています。重量汚染度はmg/mlとなっています。機器の潤滑状態機器の潤滑状態は正常と判断します。SOAPの結果、鉄および銅が検出されています。SOAPの結果、摩耗により発生する鉄、銅、油の添加剤成分であるリンが検出されています。D－SOAPの結果、鉄が検出されています。D－SOAPの結果、摩耗により発生する鉄、油の添加剤成分であるリンが検出されています。フェログラフィーの結果は良好です。異常摩耗の早期発見パラメータであるフェログラフィーのIs値がのマイナス乗と良好の範囲にあり、潤滑状態は正常と判断します。
報告№109-09136 報告№111-00577 | 分析№109-001160 分析№111-002712 | 111-002712_date111227 | エンジン摺動部は継続使用可能な状態にあると判断します。但し、現状の運転には影響は非常に小さいものの、今後もシリンダ内壁や軸受摺動面で摩耗の進行が懸念されるため、以下の対策を推奨します。定期的な分析摩耗の進行を監視するため、定期的に分析を実施し、摩耗の進行状況を確認することを推奨します。フェログラフィー異常摩耗の早期発見パラメータとして摩耗粒子を定量化して評価するフェログラフィーのIs値は、潤滑状態が正常なの乗でした。摩耗粒子の形態で比較的多く観察された粒子は、潤滑状態が正常な場合に発生する摩耗粒子でした。これらの摩耗粒子が観察された場合、潤滑部で発生している摩耗形態は、正常なマイルド摩耗であることが分かります。Iカップリング発光分光分析供試のディーゼルエンジン油を分析した結果、検出された金属元素は、SOAP-Tの結果表に示すように、鉄、鉛、銅、錫、亜鉛、カルシウム、バリウム、アルミニウム、ケイ素、ナトリウム、マグネシウムが検出されました。これらの検出された金属元素から発生箇所を推定すると鉄、鉛、銅、錫・エンジン部品カルシウム、マグネシウム、亜鉛・オイル添加剤バリウム、アルミニウム、ケイ素、ナトリウム・外部混入異物であると思われます。このうち、機械部品が摩耗したと思われる元素はのグループです。メタルの摩耗程度SOAP-Tの結果、前回に比較してメインメタルやクランクメタルの主成分である錫がからppmに増加していました。前回から今回までの間に更油を実施しておらず、累積錫濃度に変化はないことから、累積錫濃度のppmからメタルの摩耗程度を確認しました。確認方法は、下式およびの通りです。錫の摩耗体積＝錫濃度×-×油量×.×÷錫密度・＝×-××.×÷.＝平均的な摩耗深さ＝摩耗体積÷摩耗面積×・＝÷×＝計算の結果、摩耗深さはμmでした。一般的にホワイトメタルのオーバーレイ厚さは、薄くてもμm程度はありますので、これに比較して十分に小さく、良好な状態にあると考えられます。但し、当該ディーゼルエンジンは、潤滑油をタンク容量Lに対して、月平均Lの潤滑油を補給しているとの情報がございますので、直近の更油日をお知らせ下さい。錫濃度を補正して再計算いたします。尚、観察された摩耗形態がマイルド摩耗が支配的であるため可能性としては低いと思われますが、仮にクランクメタルの上メタル個に摩耗が集中したとすると、摩耗深さはμmとなります。オーバーレイの厚さをμm程度とすると、オーバーレイは既に摩耗していることになります。粒度分布粒度分布は.～μmの範囲にあり、μmにピークが確認されました。μm以下の粒子が多いことから、燃焼して発生したすす等であることが分かります。分析結果粒度分布粒度分布は.～μmの範囲にあり、μmにピークが確認されました。μm以下の粒子が多いことから、燃焼して発生したすす等であることが分かります。機器の潤滑状態摩耗粒子の形態観察の結果、潤滑状態が正常な場合に発生する摩耗粒子が比較的多く観察されました。SOAP-TSOAP-Tの結果、鉄、鉛、銅、錫、油の添加剤成分であるカルシウム、マグネシウム、亜鉛、外部から混入したと思われるアルミニウム、ケイ素、ナトリウムが検出されました。SOAP-TSOAP-Tの結果、鉄、銅、錫、油の添加剤成分であるカルシウム、外部から混入したと思われるバリウム、アルミニウム、ナトリウムが検出されました。フェログラフィー異常摩耗の早期発見パラメータであるIs値がの乗と良好の範囲にあり、潤滑状態は正常と判断します。
報告№107-0366 報告№111-00572 | 分析№107-01900 分析№111-002674 | 111-002674 | 濾過前の試料油を分析した結果、前回に比較して水分がppmからppmに増加し、処置領域にありました。計数汚染度が前回のNAS級から、今回D級に約年でランク増加し、処置領域にありました。水分の増加タービン油に水分が混入した場合、油膜形成がしにくくなり摩耗が生じやすく、錆が発生しやすい、また酸化防止剤の減少が早まりタービン油の余命が短縮され、さらには乳化しやすくなるなどの影響が考えられます。汚染度の増加水分は増加して処置領域にあることから、汚染度が増加した要因は、水分の影響と思われます。これらの障害発生に対する弊害を勘案の上、水分除去を推奨します。また、水分の混入経路を特定しなければ、再び水分の混入が継続する可能性がありますので、水分の混入経路を特定されることを併せて推奨します。尚、RBOTが前回に比較し、min増加しています。RBOTが増加した理由は、更油、補給を実施した仮設タンクで他の軸受油と混合して濾過を実施した濾過機配管内や仮設タンクなどに油が残留していた以上のことが考えられます。お客様情報の～にはいずれにも該当せず、原因は分かりませんでした。但し、今回の分析結果で、酸価および粘度の各データに大きな変化はなく、異種油の混入などは確認されていないため、本試料油は継続使用可能な状態にあります。今後は、今回のRBOT値を基に潤滑油の寿命を評価します。
報告№108-6552 報告№108-6552 | 分析№108-02854 分析№108-02854 | 108-02854 | 精点Aを実施し、前回データと照合した結果、油中粒子の増加が僅かに確認されています。油中の粒子濃度は、油膜破断による発生や、油槽内などでの沈降が均衡したところで一定、いわゆる平衡状態になりますが、このバランスが崩れると増加する場合と減少する場合とに分かれます。増加した場合は、発生と減少の均衡が崩れ、摩耗の発生や外部混入が始まったことを示し、またこれとは反対に、減少した場合は発生量が減少しているか、或いは、減少量が大きくなっていることを示し、特に減少は、汚染状態や潤滑状態が良好であることを示唆しています。今回は、油中粒子の増加が確認されています。油中粒子が増加した理由は、摩耗が僅かに進行したと考えられます。但し、D－SOAPの結果、前回から今回採油まで更油を実施しておらず、年半経過しても軸受メタルの錫濃度の増加量がと極僅かであることから、良好な潤滑状態が継続していたものと考えられます。尚、今後摩耗が進行した場合、軸受メタルの摩耗程度を評価する必要がありますので、次回分析時には、油量、メタルサイズ、回転数、直近のメタル交換からの運転時間、現在の使用油の使用時間をお知らせください。これらのことは、前回に比較して、計数汚染度はランク増加しているものの良好の範囲にあり、SOAP／D-SOAPの鉄および錫濃度に変化がないこと異常摩耗の早期発見パラメータであるフェログラフィーのIs値がのマイナス乗と良好の範囲にあること以上のことから判断しています。尚、潤滑油の基本特性はRBOTを除く項目は良好です。RBOTがminと新油値のminから約年でmin減少し、IRの結果で酸化防止剤の吸収が減少しています。この減少傾向を基に別紙図により限界値到達時期を推定したところ、その時期は年月と推定されています。今後の使用状況によっては酸化防止剤の減少により劣化が急速に進み、添加剤の効果がなくなり基油の劣化に進展することも懸念されるため、早急に更油を推奨します。
報告№108-0411 報告№110-00602 | 分析№108-02744 分析№110-002656 | 110-002656 | は、油の粘度変化率、油中のスラッジの発生量などを判断パラメータに、粘度、全酸価、IR、RBOTで評価します。分析の結果、油の粘性を示す粘度は、新油値の.mm/sに比較して粘度変化率が+％の.mm/sとほぼ変化はなく、また油中のスラッジの発生量を示す全酸価は、新油値の.mgKOH/gに対して.mgKOH/gと低く劣化は確認されていない、さらにはIRの結果でも油が劣化した場合に発生するカルボン酸の発生も確認されず、酸化防止剤の残存量を示すRBOTは、限界値minに比較して、十分に残量があるminであった以上のように、の健全性を示す各パラメータは全て良好であり潤滑油の劣化は確認されませんでした。尚、別紙RBOTの減少傾向から油の余寿命を求めた結果、本試料は直近の更油から起算して稼働時間が時間まで使用可能であることが分かります。汚染度油中の水分を計測した結果、水分はppmと新油と同等であり、継続使用可能な状態にあることが確認されました。潤滑油は継続使用可能な状態にあると判断します。
報告№105-6050 報告№106-0472 | 分析№105-01529 分析№106-02706 | 106-02706 | 分析の結果、摩耗粒子形態観察で異物の噛み込みにより発生する切削粒子が多く観察されたことから、摩耗形態は切削摩耗であることが確認できました。摩耗形態の中でも切削摩耗は、異物が混入していない状態に比較して摩耗進行速度が速く注意が必要です。今後更に摩耗が進行することが懸念されるため、ヶ月後に再度分析を実施し、摩耗の進行状況を確認されることを推奨します。これらのことは、前回に比較して計数汚染度がランク増加し、D－SOAPの鉄濃度も増加したこと異常摩耗の早期発見パラメータであるフェログラフィーのIs値がの乗と良好の範囲にあるものの、摩耗粒子形態観察の結果、異物の噛み込みにより発生する切削粒子が多く観察されたこと以上のことから判断しました。尚、バックラッシの増加量を分析結果から計算し、CBMによる傾向監視に役立てる事が出来ますので、構造が確認できる図面、ギヤの形式、歯形、モジュール、歯数、回転数、増速比、歯幅をお知らせ下さい。計算結果を報告します。
報告№109-09136 報告№112-00193 | 分析№109-001160 分析№112-000784 | 112-000784 | 対象設備は継続使用可能な状態にあると判断します。濾過今後、バルブ類の動作障害やフィルタおよびストレーナの目詰まりが発生することが懸念されるため、濾過を推奨します。定期的な分析油中汚染粒子の影響による圧油系統の障害発生を監視するため、定期的に分析を実施し、分析データによる汚染状態の進行状況を確認することを推奨します。最適な採油方法本試料油は、機器停止中にドレンバルブから採油されています。ドレンから採油された試料油は油中汚染度がNAS級と高い値でした。ドレンから採油した場合、汚染度が高くなるのは必然ですので今後の採油は、極力運転中もしくは停止直後の油槽中層部から実施されることを推奨します。フェログラフィーIs値は異常摩耗の早期発見パラメータのつで、摩耗粒子を定量化するために用います。前回に比較してIs値はの乗から乗に上昇し、潤滑状態は厳しさが上昇したと判断できます。摩耗粒子の形態で比較的多く観察された粒子は、潤滑状態が正常な場合に発生する摩耗粒子金属潤滑部が局部的に油膜切れを起して発生するシビア粒子金属接触が厳しく、且つ、摩擦熱が高い場合に発生する黒錆でした。これらの摩耗粒子が観察された場合、潤滑部で発生している摩耗形態は、正常なマイルド摩耗潤滑状態がやや厳しい凝着摩耗であることが分かります。Iカップリング発光分光分析【SOAP／D－SOAP】検出された金属元素は、SOAP／D－SOAPの結果表に示すように、鉄、銅、ニッケル、リン、亜鉛、カルシウム、ナトリウムでした。検出された金属元素から発生箇所を推定すると鉄、銅、ニッケル・シリンダ内壁・ポンプ内部等リン、亜鉛・オイル添加剤カルシウム、ナトリウム・外部混入異物であると思われます。このうち、機械部品が摩耗したと思われる元素はのグループです。前回に比較して計数汚染度はNAS級からNAS級にランク上昇し、重量汚染度は.mg/mlからmg/mlに増加し、共に当社推奨の管理限界値を超えていました。フィルタ表面の異物観察で鉄錆、砂等が観察されたことから、汚染度が高い要因は、摩耗と外部混入異物の影響と思われます。
報告№109-09136 報告№111-00777 | 分析№109-001160 分析№111-003889 | 111-003889 | 潤滑油および対象設備は継続使用可能な状態にあると判断します。前回に比較してSOAP／D－SOAPの結果で、鉄濃度に変化はありませんでした。Is値は異常摩耗の早期発見パラメータのつで、摩耗粒子を定量化するために用います。前回に比較してIs値はのマイナス乗からマイナス乗に低下し、潤滑状態は正常と判断できます。前回に比較して計数汚染度はNAS級からNAS級にランク減少し、良好でした。．前回同様にIR、RBOTの各データは良好でした。尚、RBOTが前回に比較してmin増加していました。RBOTが増加した理由は、更油や補給などが考えられますが、これらのことを実施していないことから、原因を特定するのは困難でした。但し、今回の分析結果で、酸価および粘度の各データに大きな変化はなく、異種油の混入などは確認されていないため、本試料油は継続使用可能な状態にあります。今後は、今回のRBOT値を基に潤滑油の寿命を評価します。
報告№107-0366 報告№107-0495 | 分析№107-01900 分析№107-02908 | 107-02908 | 濾過前の試料油を分析した結果、摩耗粒子の形態観察で摩擦熱が高い場合に発生する球状粒子がやや多く観察されました。観察された摩耗粒子の中でも球状粒子は、異常摩耗の兆候を示す形態のパラメータで、この摩耗粒子が発生する場合、摩耗の進行に注意が必要です。球状粒子の発生原因は、一般に、）溶接工事、溶接作業などによる溶接スパッタの混入）電食による発生）厳しい金属接触による摩耗が考えられます。球状粒子の発生原因が、）の溶接スパッタの混入であれば、今後増加しないと思われますが、）、）が考えられる場合は、原因を取り除かなければ球状粒子は増加すると考えられます。これらの障害発生に対する弊害を勘案の上、予防処置として運転再開後ヶ月以内に再度分析を実施し、この球状粒子の増加の有無を確認されることを推奨します。又、念のため、主機の起動時、停止時の温度チャートから軸受温度に微妙な変化がないかを確認されることを併せて推奨します。尚、SOAPの結果でリンが検出されました。使用しているFBKタービンには、リンを含む添加剤は含まれていないことから、異種油が混入したか、或いは、油名が違う可能性が考えられました。再度ご確認下さい。
報告№109-09136 報告№113-00522 | 分析№109-001160 分析№113-002226 | 113-002226 | 異常摩耗の早期発見のパラメータであるIs値は、前回の-レベルから変化はなく、正常でした。但し、銅の溶出が認められたため、定期的に潤滑油分析を実施し、銅濃度の推移を監視することが有用と考えます。銅の溶出SOAPの結果、前回同様に銅がppmと比較的高い値で検出されました。提供して頂いた情報によれば、ボイラ給水ポンプのラビンリンスリングに銅が使用されていると思われますので、この部位の銅が検出されているか、或いは、潤滑油中の亜鉛系添加剤がその他の銅を使用した箇所と反応して溶出させていると推定されます。銅の溶出は、潤滑油に使用されている亜鉛系添加剤と銅の反応により発生することが知られています。銅濃度の増加とともに油の酸化速度が加速しますので、注意して下さい。計数汚染度は前回のNAS級からNAS級にランク低下し、重量汚染度は.mg/mlから.mg/mlに低下し、共に良好です。
報告№109-09136 報告№110-00127 | 分析№109-001160 分析№110-000469 | 110-000469 | ・摩耗状態前回に比較してSOAP／D－SOAPの結果、鉄および錫濃度に変化はなく、異常摩耗の早期発見パラメータであるフェログラフィーのIs値がの乗と良好でした。・汚染度前回に比較して計数汚染度はNAS級からNAS級にランク減少し、良好でした。・前回同様に粘度、水分、全酸価、IR、RBOTの各データは良好でした。潤滑油および軸受は継続使用可能な状態にあると判断します。
報告№109-09136 報告№110-00808 | 分析№109-001160 分析№110-003814 | 110-003814 | 前回に比較してSOAP／D－SOAPの結果で、鉄および錫濃度に変化はなく、異常摩耗の早期発見パラメータであるフェログラフィーのIs値がのマイナス乗と良好でした。前回に比較して水分は.ppmからppmと大きな変化はなく、良好でした。計数汚染度はNAS級からNAS級にランク増加したものの、当社推奨の管理限界値内にあり、良好でした。前回同様に粘度、全酸価、IR、RBOTの各データは良好でした。尚、別紙RBOTの減少傾向から油の余寿命を求めた結果、本試料は直近の更油から起算して稼働日数が年月まで使用可能であることが分かります。潤滑油および軸受は継続使用可能な状態にあると判断します。
報告№109-09136 | 分析№109-001160 | 114-000750 | 潤滑油は物理的性状、汚染状態が良好の範囲にあることから、継続使用可能な状態にあると判断します。分析結果計数汚染度はNAS級と当社推奨の管理限界値以下であり、良好です。粒度分布比粒度分布比は、摩耗が安定した潤滑状態での粒子数データを分母とし、その後の機器稼動させた際の粒子数データを分子として、摩耗状態の推移を無次元化した粒子数の比であり、潤滑状態を評価するパラメータのつです。今回の分析は、本設備において、初回の分析であるため、定常摩耗状態の粒子数データがないことから、更油後から平衡濃度に到達するまでの時間および、新油からの粒子増加量を基に計算される粒子数増加傾向に基づき算出した平衡濃度を分母に粒度分布比を求めました。その結果は、以下のようになりました。～μmサイズで、～μmサイズで摩耗状態が良好である場合、サイズの小さい摩耗粒子から粒子数が増加し、潤滑状態が厳しくなるにつれ、大型の摩耗粒子が発生しやすくなります。今回は～μmサイズの粒度分布比がと、～μmサイズの粒度分布比に比較して大きいものの、各粒子濃度は正常な範囲にあることから、本設備は継続使用可能な状態にあると判断します。粘度、水分、酸価、IRの各データは良好と判断します。
報告№103-8070 報告№103-8070 | 分析№103-01451 分析№103-01451 | 103-01451 | 本試験は減速機部で異音が確認されているため、定検に入る前に潤滑油を分析し、潤滑状態を確認することを目的としました。分析の結果、ギヤ歯面及び軸受軌道面に、摩耗により発生した微小な傷が発生していると思われます。軸受軌道面から発生したと思われる摩耗粒子が、他号機に比較して多く観察されていることから、異音が冷却塔から発生しているとすると、この＃D冷却塔の減速機の可能性が考えられます。尚、採油条件に問題がなければ、観察された摩耗粒子は比較的少なく、ギヤ及び軸受は継続使用可能な状態にあり、異音の発生源はギヤや軸受ではないと思われます。このことは、SOAP／D-SOAPでギヤの摩耗により発生する鉄、および、銅が検出され、フェログラフィーの摩耗粒子形態観察の結果、ギヤ歯面や軸受軌道面の微小な疲労摩耗により発生した摩耗粒子が他号機に比較して、やや多く観察されたものの、異常摩耗の早期発見パラメータであるIs値がの乗と良好の範囲にあることから判断しました。尚、バックラッシの増加量を分析結果から計算できますので、ギヤの形式、歯形、モジュール、歯数、歯幅をお知らせ下さい。計算結果をご報告いたします。本試料油は継続使用可能と判断します。粘度は良好と判断します。粘度は.mm/sと当社推奨の管理限界値内にあり、継続使用可能と判断します。水分は良好と判断します。水分は.ppmと管理限界値の以下にあり、良好と判断します。全酸価は良好と判断します。全酸価はmgKOH/gと新油値mgKOH/gに比較して、mgKOH/g上昇しているものの、IRの結果、油劣化の兆候を示すカルボン酸が確認されていないことから、継続使用可能と判断します。IRは良好と判断します。IRはチャートに示すように、油劣化の兆候を示すカルボン酸の吸収が確認されず、新油のIRパターンに差異が確認されないことから、継続使用可能な状態にあると判断します。RBOTは良好と判断します。RBOTはminと管理限界値のmin以上にあり、良好と判断します。計数汚染度、重量汚染度、共に良好と判断します。計数汚染度は良好と判断します。計数汚染度はNAS級と当社推奨の管理限界値のNAS級以内にあり良好と判断します。重量汚染度は良好と判断します。重量汚染度はmg/mlと比較的清浄でした。機器の潤滑状態フェログラフィーの結果、ギヤ歯面に若干疲労摩耗により発生した傷が発生していると思われますが、継続使用可能な状態にあると判断します。SOAPは良好と判断します。SOAPの結果、ギヤの摩耗により発生した鉄及び銅が若干検出されていますが、良好の範囲にあると判断します。尚、油の添加剤成分であるリン、亜鉛、ケイ素が検出されました。D－SOAPの結果、鉄が検出されました。D－SOAPの結果、摩耗により発生する鉄、銅が検出されました。フェログラフィーの結果、ギヤ及び軸受は継続使用可能な状態にあると判断します。フェログラフィーの結果、ギヤ歯面、軸受軌道面に若干疲労摩耗により発生した傷が発生していると思われますが、継続使用可能な状態にあると判断します。
報告№109-09136 報告№111-00666 | 分析№109-001160 分析№111-003360 | 111-003360 | トライボロジーを活用した設備診断法による結果、潤滑油および減速機は継続使用可能な状態にあると判断します。今後も定期的なトライボロジーを活用した設備診断法によるCBMの実施を推奨します。定期的な分析摩耗の進行を監視するため、定期的に分析を実施し、摩耗の進行状況を確認することを推奨します。バックラッシによる評価トライボロジーを活用した設備診断法では、バックラッシの増加量を分析結果から計算できますので、構造が確認できる図面、ギヤの形式、歯形、モジュール、歯数、歯幅、油入替後の稼働時間ならびに分解点検後の稼働時間をお知らせ下さい。計算結果をご報告いたします。フェログラフィー異常摩耗の早期発見パラメータとして摩耗粒子を定量化して評価するフェログラフィーのIs値は、潤滑状態が正常なの乗でした。摩耗粒子の形態で比較的多く観察された粒子は、潤滑状態が正常な場合に発生する摩耗粒子でした。これらの摩耗粒子が観察された場合、潤滑部で発生している摩耗形態は、正常なマイルド摩耗であり、そして局部的ではあるものの高圧・高温の箇所が発生していることも分かります。フリクションポリマは、潤滑油がギヤ歯面や軌道面に押し込められ高圧状態になると同時に、圧縮熱により高温状態になった結果、基油自身が重合反応を起こし生成することが知られています。そのため、高圧高温状態の解消がなされなければ、潤滑油の劣化が進行し、粘度上昇に因る潤滑異常に進展する場合があります。Iカップリング発光分光分析供試の潤滑油を分析した結果、検出された金属元素は、SOAP-Tの結果表に示すように、鉄、亜鉛、カルシウム、ナトリウムでした。検出されたこれらの金属元素から発生箇所を推定すると鉄、亜鉛・ギヤ・軸受等カルシウム、ナトリウム・外部混入異物であると思われます。このうち、機械部品が摩耗したと思われる元素はのグループです。計数汚染度は良好でした。粘度、水分、酸価、IRの各データは良好でした。
報告№109-09136 報告№110-00326 | 分析№109-001160 分析№110-001401 | 110-001401 | 摩擦面で発生している摩耗の形態や潤滑状態は、フェログラフィーで得られた摩耗粒子の観察結果から評価します。同法は、摩耗粒子を含んだ試料油を磁力で油と粒子とに分離する技術で、分離された摩耗粒子を解析することによって潤滑状態の健全性や摩耗粒子の発生原因を診断するものです。摩耗粒子と摩耗形態観察された粒子は、潤滑状態が正常な場合に発生する摩耗粒子でした。以上から、潤滑部で発生している摩耗は正常なマイルド摩耗であることが分かりました。潤滑状態異常摩耗の早期発見パラメータとして摩耗粒子を定量化して評価するフェログラフィーのIs値は、潤滑状態が正常であるのマイナス乗となっていました。汚染度水分濃度は、前回同様に管理基準以内にあり良好でした。粘度、全酸価、RBOTの各データは、前回同様に管理基準以内にあり良好でした。本試料油は、機器停止中に油槽排油口から採油されています。排油口の汚染度は、一般的に高く、尚且つ、機器が停止している状態では、油槽内で撹拌がなくなり固形物が沈降するため、油中汚染度は更に高くなると推定されます。このような悪条件にもかかわらず、今回の分析結果は全て良好であり、異常なデータは見られませんでした。したがって、潤滑油および軸受は継続使用可能な状態にあると判断します。なお、今後の採油は、極力停止直後の油槽中層部から実施されることを推奨します。
報告№104-0339 報告№104-0339 | 分析№104-02349 分析№104-02349 | 104-02349_Ａ号機冷却塔減速機_最終 | 機器の潤滑状態A号機減速機は、ギヤ歯面に若干の摩耗の進行が確認されましたが、トライボ診断の結果をもとに求めたギヤのバックラッシ増加分は非常に小さく、減速機内部は健全である事が確認されたため継続使用が可能であると判断します。ギヤの限界稼働時間を求めるには、ギヤ歯面の減肉量が許容範囲を超えているか、許容範囲内にあるかを確認する必要がありますが、このTLはギヤ摩耗の許容値、いわゆるバックラッシ増加の許容値を、式に示すギヤの摩耗限界値と、組付け時の初期値を差し引いた値を用いて求めました。 今回、減速機のGWとG不明なため、GWを一般に用いられるμmと仮定し、また、初期のバックラッシを約μmとして、バックラッシ増加量の許容値をμmとし、このGLを前提にギヤ歯面の減肉に関しトライボ診断を基に今後の限界稼働時間を検討しました。その結果、今回得られたトライボ診断の単位稼働時間あたりのバックラッシの増加分×-μm／hから限界稼働時間は万時間である事がわかりました。ギヤ歯面で発生する摩耗形態は、一般に疲労摩耗であり、摩耗の進行は図aのような挙動を示しますが、本サンプルの場合は、摩耗粒子の状態から図aに示す安定期の中にあると考えられますので、ほとんど摩耗の進行はなく、そのため、限界稼働時間が長期間使用可能になったと思われました。疲労摩耗は、図aに示す劣化進行期を迎えると加速的に摩耗が進行します。トライボ診断で限界稼働時間を予測するには、定期的な分析により劣化進行期の入口を確認し、劣化の変化を認識できた時点で摩耗の進行速度を求める管理方法が望ましいと思われます。したがって、現段階で確認が必要な項目は、前回点検時に測定したバックラッシ設計上のバックラッシ許容範囲減速機の累積運転時間が必要です。今後は、これらの情報に加え、バックラッシ増加が限界許容値の分の程度になることを確認できるまで、当面は年に度の周期で分析を実施し、バックラッシ増加が限界許容値の分の程度になったことが確認できた時点から、分析周期を～ヶ月周期に変更し、管理されることを推奨します。分解点検の必要性減速機の構造から、最も負荷が大きく、摩耗が進行しやすい箇所を推定するとスパイラルベベルギヤとスパイラルベベルピニオンのバックラッシの増加分を下表aに求めました。これらのバックラッシは前述に示したバックラッシの上限値μmに比較して十分に小さく、且つ、油交換から今回採油までの摩耗速度から求めた限界使用期間が十分に大きく、本歯車は継続使用可能な状態にあり、分解点検の必要はないと判断します。EMBEDExcel.Sheet.を示す粘度、水分、全酸価、IRの各データが良好の範囲にあることから、この油は継続使用可能な範囲にあると判断します。
|  | 113-001053 | 軸受は継続使用可能な状態にあると判断します。フェログラフィーおよびSOAP-Tの結果から総合的に判断した結果、正常な状態にあると考えられます。フェログラフィー【Is値】Is値は異常摩耗の早期発見パラメータのつで、摩耗粒子を定量化するために用います。前回に比較してIs値はのマイナス乗から変化はなく、低い値でした。フェログラフィー【摩耗粒子および摩耗形態】分析結果から観察された全ての粒子量は少でした。Iカップリング発光分光分析【SOAP-T】検出された金属元素から発生箇所を推定すると、以下の通りでした。鉄、錫・軸受等カルシウム、アルミニウム、ケイ素、ナトリウムマグネシウム・外部混入異物余寿命評価Is値は、前回に比較してのマイナス乗から変化はないことから、Is値からは余寿命を予測することは出来ませんでした。現状の摩耗状態は安定しており、今後の運転状況に大きな変化がなければ、前回採油から今回採油までと同様の期間である年ヶ月は継続使用可能な状態にあると思われます。
報告№109-09136 報告№114-00106 | 分析№109-001160 分析№114-000324 | 114-000324 | 潤滑油の性状は全てのデータが良好の範囲にあるものの、計数汚染度やや高い値であることから、今後油中の汚染物が軸受軌道面に噛み込み摩耗が進行することが懸念されるため、以下の対策を推奨します。軸受は継続使用可能な状態にあると判断します。但し、今後の摩耗推移を確認するためにも傾向監視を継続することが有効です。油槽内の清掃油中の汚染度が高く、今回の採油で潤滑油を全て抜き取っていることから、更油をする際には油槽内を清掃し、更油する新油もNAS級程度の清浄な潤滑油を更油することを推奨します。定期的な分析今後の進行が懸念される疲労摩耗の推移を監視するため、定期的な分析実施を推奨します。フェログラフィー【定量分析：Is値】Is値は異常摩耗の早期発見パラメータのつで、摩耗程度を定量化するために用います。Is値はの乗と、やや高い値です。フェログラフィー【定性分析：摩耗粒子の形態観察】フェログラフィーで観察された代表的な粒子は、以下の通りです。疲労摩耗粒子・繰返し応力による金属疲労で発生。大型化するとフレーキングの発生が懸念されます。計数汚染度はNAS級とやや高い値です。フィルタグラムで鉄錆、砂、金属片等が観察されていることから、汚染度が高い要因は、摩耗と外部混入異物の影響と思われます。粘度、水分、酸価、IRの各データは良好です。
報告№109-09136 報告№113-00694 | 分析№109-001160 分析№113-002984 | 113-002984 | フィルタ残渣には金属片や鉄錆、砂等の摩耗粒子や外部混入異物が確認されました。尚、スラッジの発生は確認されませんでした。
報告№105-0039 | 分析№105-00254 | 105-00254 | 本試験は、トライボ診断を実施し、油の劣化状態、汚染状況、軸受の潤滑状態を確認することを目的としました。油の劣化状態油の劣化状況を確認するために実施した粘度、水分、全酸価、IRの各データが良好であることから、この油は継続使用可能と判断します。汚染状況計数汚染度がNAS級以上、重量汚染度がmg/mlと汚染されていた。軸受の潤滑状態ベアリング軌道面及び保持器に若干摩耗が発生している事が確認出来たものの、転がり軸受の寿命の指標となるフレーキングの発生が確認されていないことから、現在のところ、ベアリングは継続使用可能な状態にあると判断します。但し、油中粒子金属濃度がやや高い値を示しており、この汚染粒子により摩耗が進行する場合があるため、運転時間が時間以上経過した時点で再度トライボ診断を実施し、摩耗の進行状況を確認することを推奨します。
報告№109-0040 報告№109-0040 | 分析№109-00175 分析№109-00175 | 109-00175 | 分析の結果、前回に比較して計数汚染度はNAS級からNAS級にランク増加し、やや高い値であることが分かりました。汚染度が増加したのは、摩耗粒子およびフィルタ表面の異物観察で前回同様に外部から混入したと思われる鉄錆、砂等がやや多く観察されたことから、外部混入異物の影響と考えられました。これらのことは、前回に比較して、計数汚染度はNAS級からNAS級にランク増加したこと異常摩耗の早期発見パラメータであるフェログラフィーのIs値が-.と良好の範囲にあるものの、摩耗粒子の形態観察の結果、前回同様に外部から混入したと思われる鉄錆、砂等がやや多く観察されたこと以上のことから判断しています。尚、今後摩耗が進行した場合、軸受メタルの摩耗程度を評価する必要がありますので、次回分析時には、油量、メタルサイズ、回転数、直近のメタル交換からの運転時間、現在の使用油の使用時間をお知らせください。は良好と判断します。粘度は良好と判断します。粘度はmm/sと新油値.mm/sに比較して、粘度変化率は-％で、当社推奨の管理限界値である±％以内にあり、良好と判断します。水分は良好と判断します。水分はppmと当社推奨の管理限界値の以下であり、良好と判断します。全酸価は良好と判断します。全酸価は.mgKOH/gと当社推奨の管理限界値の.mgKOH/g以内にあり、良好と判断します。IRの結果、良好と判断します。IRの結果、油劣化の兆候を示すカルボン酸の吸収が確認されていないことから、良好と判断します。計数汚染度はやや高い値となっています。計数汚染度はやや高い値となっています。計数汚染度はNAS級と当社推奨の管理限界値のNAS級以内にあるものの、やや高い値となっています。重量汚染度は良好と判断します。重量汚染度は.mg/mlと当社推奨の管理限界値のmg/ml以内にあり、良好と判断します。機器の潤滑状態D－SOAPの結果、軸受の摩耗を示す錫が検出されています。フェログラフィーの結果、外部から混入したと思われる鉄錆、砂等がやや多く観察されています。SOAPの結果は良好です。SOAPの結果、金属元素は検出されていません。D－SOAPの結果、軸受の摩耗を示す錫が検出されています。D－SOAPの結果、鉄が、銅が、軸受の摩耗を示す錫が、外部から混入したと思われる亜鉛が、カルシウムが、ナトリウムが検出されています。フェログラフィーの結果、外部から混入したと思われる鉄錆、砂等がやや多く観察されています。異常摩耗の早期発見パラメータであるフェログラフィーのIs値が-.と良好の範囲にあるものの、摩耗粒子の形態観察の結果、外部から混入したと思われる鉄錆、砂等がやや多く観察されています。
報告№101-0109 | 分析№101-00968 | 101-00968 | 本試料油は、機器停止中にドレンバルブから採油を実施しており、ドレン配管や油槽底部の汚染粒子を採取している可能性があります。従って、循環中の潤滑油中金属濃度より、高濃度になっている可能性が高いことを考慮してデータを解析しました。軸受軌道面や転動面に異物の噛み込みにより損傷が発生していることが想像されます。この損傷が起点となる表面起点型剥離が発生することが懸念されますので、定期的に分析を実施し、疲労摩耗の進行状況を確認されることを推奨します。粘度は新油値との比較が必要です。粘度は.mm/sとVG規格の油種を使用している場合、規格内にあり良好と判断できますが、新油値との比較が必要であり、貴発電所で使用している新油をご提供ください。水分は良好と判断します。水分は.ppmと当社推奨の管理目安内にあり、良好と判断します。全酸価は新油値との比較が必要です。全酸価は.mgKOH/gでした。全酸価は新油値との比較が必要であり、貴発電所で使用している新油をご提供ください。IRは良好と判断します。IRチャートに示すように油劣化の兆候を示すカルボン酸が確認されないことから良好と判断します。計数汚染度は良好です。計数汚染度はNAS級と当社推奨の管理目安内にあり良好と判断します。重量汚染度は良好です。重量汚染度は.mg/mlと当社推奨の管理目安内にあり良好と判断します。機器の潤滑状態SOAPの結果、ケイ素がppm検出されました。SOAPの結果、砂やシリコングリースの混入と思われるケイ素がppm検出されました。又、油の添加剤成分であるリンがppm、亜鉛がppm検出されました。D－SOAPの結果、軸受の摩耗により発生した元素は検出されませんでした。D－SOAPの結果、油の添加剤成分の析出により発生した亜鉛が.pm、外部から混入したカルシウムが検出されました。フェログラフィーの結果、異物の噛み込みにより発生した摩耗が確認されました。摩耗の過酷度を示すフェログラフィーのIs値がの乗とやや高い値を示していました。摩耗粒子の形態観察の結果、異物の噛み込みにより発生した切削粒子が多く見られました。このことから、軌道面や転動面に異物の噛み込みにより損傷が発生していることが想像されます。この損傷が起点となって、表面起点型の剥離が進行することが懸念されますので、今後定期的に分析を実施し、疲労摩耗の進行状況を確認されることを推奨します。
報告№109-09532 報告№109-09532 | 分析№109-003308 分析№109-003308 | 109-003308 | 油中金属分析の結果、潤滑油中からは鉄、銅および錫が検出されました。これらの金属成分の粒子形態は、異物の噛み込みにより発生する切削粒子と油膜切れにより発生するシビア粒子で、ウォームとウォームホールの噛み合い面では切削摩耗と凝着摩耗が発生していることが確認されました。切削摩耗は、異物が混入していない状態に比較して摩耗進行速度が速く注意が必要です。尚、この№ゲートは、№ゲート同様に更油後の使用期間は№ゲートよりヶ月程度長いにもかかわらず、油中金属分析の結果で検出された鉄濃度が№ゲートの％、銅濃度が.％と低く、№ゲートに比較して摩耗の進行速度が遅いことが分かりました。写真ウォームギヤとウォームホイールウォームホイールの摩耗量本ウォーム減速機で使用されている材質は、ウォームギヤがSCM、ウォームホイールがリン青銅であるため、軟質材であるウォームホールの摩耗が先に進行するものと想定されます。今回は、ウォームホールの摩耗量について検討を行います。ご提供いただいた油量とウォームホールの仕様から、ウォームホイール歯面の平均的な摩耗深さを銅濃度から計算した結果、.μmとなりました。この値は、ウォームホイールの枚の歯面のピッチ円周にmm幅で均等に摩耗したことを想定して求めていますが、摩耗深さは、すなわちギヤのバックラッシの増量を示すこととなり、設計値と照合することでウォーム減速機のメンテナンス時期を検討する材料にもできます。次回分析実施時には、メーカが規定するバックラッシ許容値をお知らせ下さい。これを使用限界として、点検時期を検討いたします。潤滑油のコンディションを示す粘度を除く項目は良好でした。粘度はmm/sと新油値.mm/sに比較して、粘度変化率は+％で、当社推奨の管理限界値である±％を超えていました。潤滑油およびウォームギヤは継続使用可能な状態ですが、今後は以下の対策を提案いたします。粘度がmm/sとISOVGの規格範囲にありますので、昨年月日に充填した新油の粘度が違っている可能性が高いと思われます。この油の影響による異常な摩耗は発生していないため、定期的な分析により監視することで、本試料油は継続使用しても問題ないと思われます。№ゲートに比較して摩耗の進行速度は遅いものの、今後も切削摩耗と凝着摩耗によりウォームとウォームホイールの噛み合い面でさらに摩耗が進行することが懸念されますので、定期的に分析を実施し、摩耗の進行状況を確認することを推奨します。当該設備の潤滑油中の摩耗濃度が平衡に達する時間を理論的に計算したところ、その時間は運転時間で分経過後であることがわかりました。求められた時間の経過後であれば、摩耗の進行状況を確認することができることが分かりますので、この結果を参考に次回分析時期を決定されることを提案します。尚、今回観察された摩耗形態は、切削摩耗と凝着摩耗ですが、粘度が変更されていますので凝着摩耗により発生するシビア粒子が発生することは考え難く、油交換前の摩耗粒子が残留している場合も考えられます。可能であれば、油槽内部のフラッシングと新油の充填時に濾過を実施し、その後分以上経過した時点で再度採油を行い、凝着摩耗発生の有無を確認されることを併せて推奨します。粘度は当社推奨の管理限界値を超えていました。粘度粘度はmm/sと新油値.mm/sに比較して、粘度変化率は+％で、当社推奨の管理限界値である±％を超えていました。水分はppmと当社推奨の管理限界値の以内にあり、良好と判断します。全酸価全酸価は.mgKOH/gと新油値.mgKOH/g以内にあり、良好と判断します。IRIRの結果、油劣化の兆候を示すカルボン酸の吸収が確認されていないことから、良好と判断します。計数汚染度は当社推奨の管理限界値を超えていました。計数汚染度計数汚染度はNAS級以上と当社推奨の管理限界値を超えていました。重量汚染度はmg/mlでした。粒度分布粒度分布は、分布範囲は.～.μmにあり、.μmにピークが確認されました。機器の潤滑状態SOAPの結果、鉄、銅および錫が検出されました。摩耗粒子診断の結果、異物の噛み込みなどで発生する切削粒子、金属接触が厳しい場合に発生するシビア粒子が比較的多く観察されました。SOAPによる油中金属濃度SOAPによる油中金属濃度の結果、鉄、銅、油の添加剤成分であるリンが検出されました。SOAPによる油中金属濃度SOAPによる油中金属濃度の結果、鉄、鉛、銅、錫、亜鉛、油の添加剤成分であるリンが検出されました。摩耗粒子診断異常摩耗の早期発見パラメータであるIs値がの乗と高く、摩耗粒子の形態観察の結果、異物の噛み込みなどで発生する切削粒子、金属接触が厳しい場合に発生するシビア粒子が比較的多く観察されました。
報告№109-09209 報告№109-09209 | 分析№109-001583 分析№109-001603 | 109-001603 | 分析の結果、全てのデータが良好であることから、このグリースは継続使用可能と判断します。特性低下全ての項目が良好の範囲にあったことから、特性低下は認められず良好と判断します。ちょう度は良好と判断します。ちょう度はと当社推奨の管理限界値であるから以内にあり、良好と判断します。滴点は良好と判断します。滴点はと新グリース値に比較して高くなっていたものの、今回の分析結果には劣化の兆候として現れる有機物・有機化合物が確認されていないことから、基油は良好と判断します。全酸価は良好と判断します。全酸価は.mgKOH/gと新グリース値.mgKOH/gに比較してやや高くなっていたものの、今回の分析結果には劣化の兆候として現れる有機物・有機化合物が確認されていないことから、基油は良好と判断します。基油は良好と判断します。酸化劣化の兆候のパラメータである有機物・有機化合物は、今回の分析結果で確認されなかったことから、基油には劣化兆候はなく良好と判断します。
報告№109-09501 報告№109-09501 | 分析№109-003122 分析№109-003122 | 109-003122 | 有機物・有機化合物を分析する赤外線吸収スペクトル分析の結果、検出されたピークには新グリースと異なるピークが検出されました。グリースは以下の対策が必要です。グリース名が違うか、或いは、異種グリースが混入した可能性が考えられますので、グリース名、異種グリース混入の可能性を確認する必要があります。≪状態監視とパラメータ≫分析の目的および各分析のパラメータは以下の通りです。特性低下目的：グリースの分析結果から、グリースの物理的性状や劣化傾向などを確認する。全酸価JISK赤外線吸収スペクトルJISKちょう度JISK滴点JISK摩耗目的：グリース中の摩耗粒子を分析する事により、回転・摺動部の潤滑状態、摩耗劣化の程度、余寿命などを解析する。摩耗診断電子顕微鏡観察JISKX線マイクロアナリシス油中金属濃度）JISK≪分析結果≫特性低下全酸価：良好全酸価.mgKOH/gは新油値の.mgKOH/g以内にあることから問題は無いと判断します。赤外線吸収スペクトル：良好ちょう度：良好ちょう度値と当社推奨の管理限界値であるから以内に留まっています。滴点：良好滴点はと新油値のに比較し高いものの問題は無いと判断します。摩耗摩耗診断電子顕微鏡観察・X線マイクロアナリシス：今回は実施していません。油中金属濃度：今回は実施していません。
報告№109-09136 報告№114-00235 | 分析№109-001160 分析№114-000801 | 114-000801 | 潤滑油は継続使用可能と判断します。但し、酸価が当社推奨の管理限界値以下であるもののやや高いことから、劣化が進行しつつあると考えられるため、継続使用する場合は今後の劣化進行を監視する必要があります。また、油中の汚染度が高いことから、異物の噛み込みによる摩耗の進行やバルブ類の動作障害やフィルタの目詰まり等の発生が懸念されます。機器停止中にタンクドレンから採油していることから、油中粒子の沈降の影響によって、サンプルの汚染度が高くなっている可能性も考えられますが、念のため汚染度を改善行うことが有用と考えます。更油または濾過油中の汚染度が高いことから、摩耗粒子や異物等の夾雑物が潤滑部に噛み込むことによる摩耗の進行やバルブ類の動作障害やフィルタの目詰まり等の発生が懸念されるため、更油または濾過を推奨します。定期的な分析潤滑油を継続使用する場合は、今後の劣化進行を監視するため、定期的な分析を推奨します。最適な採油方法本試料油は、機器停止中にタンクドレンから採油されているため、別紙油中粒子の沈降の影響に示すように、油中粒子が油槽底部に沈降し、分析データが高濃度に出ている可能性があります。正確なデータによる診断を行うためにも、今後の採油は、極力運転中もしくは停止直後の油槽中層部から実施されることを推奨します。分析結果SOAP-Tの結果、亜鉛がppmと比較的高い値で検出されました。亜鉛を使用した箇所の溶出・摩耗が発生していると思われます。発生箇所が亜鉛メッキされた部品であった場合、耐食性が低下して腐食に進展することが懸念されます。計数汚染度はNAS級と、当社推奨の管理限界値に到達していました。フィルタ残渣に金属片、鉄錆、砂等が観察されたことから、汚染度が高い要因は、摩耗と外部混入異物の影響と思われます。粘度、水分の各データは良好です。酸価は.mgKOH/gと当社推奨の管理限界値以下であるものの、やや高い値でした。今後さらに劣化が進行した場合、油中の酸成分の影響で金属表面が腐食して発生する腐食摩耗に進展することが懸念されることから、更油を検討する必要があります。
報告№108-5029 報告№108-5029 | 分析№108-00960 分析№108-00960 | 108-00960 | トライボ診断の結果、潤滑油の基本特性、摩耗、汚染について以下のことが分りました。基本特性油の基本特性としての粘度、水分の各データは良好の範囲にありました。全酸価が.mgKOH/gと新油値.mgKOH/gに比較して高い値であるものの、IRの結果で油劣化の兆候を示す成分が確認されていない事から、本試料油継続使用可能と判断します。摩耗状態油中摩耗粒子の観察結果から、μm未満の鉄系摩耗粒子が多く観察されました。SOAPで、鉄および銅が検出されたことから、シリンダ摺動面および銅を使用した箇所で摩耗が発生していると考えられました。弊社では、潤滑状態の過酷度を知るパラメータとして、摩耗粒子を測定し定量化するIs値を適用しています。今回、このパラメータによる評価をした結果、本試料の潤滑状態は混合潤滑領域の初期的段階にあることが分かり、摩耗が更に進行する可能性があることが分かりました。汚染状態計数汚染度は良好と判断しますが、重量汚染度は高い値でした。本試料油の採油は、対象機器が長期停止中の作動油タンクから採取しており、潤滑状態や汚染状態を知るパラメータの油中粒子は、そのほとんどが沈降し良好な状態になったと推定されます。そのため、計数汚染度は分析結果がNAS級になったと推定されます。分析データでは、計数汚染度が良好となっているのは、この沈降の影響によるものと推定されます。しかし、重量汚染度は非常に高く、弊社のこれまでの経験では、この重量汚染度であれば、特に低温状態になっている冬季の始動時などに、精密な電磁弁の固着現象やスティック現象などが発生する可能性が高いと思われます。尚、SOAPで摩耗により発生した鉄および銅、油の添加剤成分であるリン、亜鉛、カルシウムが検出され、更にフィルタ表面の異物観察では、表面が茶褐色なっていたことから、重量汚染度が高い要因は、シリンダ摺動面および銅を使用した箇所の摩耗、油の添加剤成分の析出によるものと思われます。総合判断重量汚染度が高いことから、更油・濾過を実施する必要があります。機器は、油の添加剤成分の析出が増加することでバルブ類の動作障害やフィルタ及びストレーナなどの目詰まり発生が懸念されるため、注意が必要です。採油後の再分析の採油周期は、油量、ポンプと吐出量、ラインフィルタの精度により計算出来るため、これら情報の提供により計算しますので、計算が必要な場合はは弊社担当者に連絡をお願いします。
報告№104-0378 報告№105-6026 | 分析№104-02669 分析№105-00808 | 105-00808 | オーバーホールヶ月後に初期試験を実施した結果、潤滑状態は安定し、潤滑油も継続使用が可能と判断します。これらのことは、前回に比較して、計数汚染度は等級に変化がないことSOAP／D-SOAPの鉄濃度に大きな変化がないこと異常摩耗の早期発見パラメータであるフェログラフィーのIs値がと良好の範囲にあること以上のことから判断しました。
報告№103-6052 報告№103-6052 | 分析№103-01229 分析№103-01229 | 103-01229 | 前回メタルの平均的な摩耗深さがμmが確認されました。今回分析で前回と同様に平均的な摩耗深さを計算した結果、摩耗深さは.μmとなりました。今回発生しているメタル成分の摩耗粒子サイズに、μm前後の粒子が散見されますが、これは、起動時など回転速度が比較的遅い状態で油膜が出来にくくなり発生していると考えられます。メタルの表面粗さをsとすると、メタルの表面は、摩耗の進行により鏡面状態になっていると考えられるため、開放点検実施の検討を至急行うことが必要と判断します。計数汚染度がNAS級とやや高い値でした。又、光学顕微鏡写真に示す通り、金属片が多く見られました。計数汚染度は前回と同じくNAS級とやや高い値でした。計数汚染度の結果、前回と同じくNAS級とやや高い値でした。重量汚染度は良好でした。重量汚染度は.mg/mlと当社推奨の管理目安であるmg/ml以内であり、良好と判断します。機器の潤滑状態メタルの表面粗さをsとすると、メタルの表面は、摩耗の進行により鏡面状態になっていると考えられるため、開放点検実施の検討を至急行うことが必要と判断します。油中の金属粒子濃度を分析するSOAP／D-SOAPの結果、軸受メタルの摩耗により発生したと考えられる錫がSOAPでppm、D－SOAPでppmとやや多く検出されました。SOAPの錫濃度ppmと油量リットルから摩耗体積を下式により計算しました。 ・式 摩耗体積はcmとなります。このことは、図aのような体積をもつ金属片が摩耗したと考えることができます。図摩耗量の概念図今回の摩耗が使用条件の厳しいスラストメタルで発生していると仮定します。ご提供いただいた概算のスラストメタル寸法からメタル表面積を計算すると約cmとなります。当社の経験では、この全面積の分のが下図bに示す摩耗が発生する面積Sとなるため、摩耗面積Sはcmとします。次に、摩耗面積Sにおける平均的な摩耗深さdpを下式より求めます。 ・式 計算結果から、摩耗面積における平均的な摩耗深さは.μmとなり、スラストメタルの表面粗さがSとすると、メタル表面は摩耗が進行し、鏡面状態になっていると考えられました。フェログラフィーの結果、シビア粒子、ホワイトメタルが多く見られました。フェログラフィーの結果、異常摩耗の早期発見パラメータであるIs値がと良好の範囲にあるものの、摩耗粒子形態観察で、金属接触が厳しい場合に発生するシビア粒子、ホワイトメタルが多く見られました。これらの粒子は、スラストランナーとスラストメタル間で局部的に油膜切れが発生していることを示しており、今後、更に進行する可能性があります。
報告№109-09580 報告№109-09580 | 分析№109-003576 分析№109-003576 | 109-003576 | 本潤滑油は、圧油と潤滑油の二つの用途で使用されているが、汚染に関する管理基準は圧油の方が厳しく、圧油の管理基準に照らしあわせて評価することとします。・摩耗状態潤滑油を分析した結果、D－SOAPで検出されたのは摩耗により発生した鉄、油の添加剤成分の析出により発生したリン、亜鉛、カルシウムでした。粒子観察の結果から、局部的に高圧・高温となる場合に発生するフリクションポリマが比較的多く観察されました。フリクションポリマは、潤滑油が摺動面で高圧下に押し込められ高圧状態になると同時に、圧縮熱も発生して高温状態になります。その結果、潤滑油が重合して発生することが知られています。そのため、高圧高温状態の解消がなされなければ、潤滑油は劣化する場合があります。・汚染度重量汚染度がmg/mlと当社推奨の管理限界値を超えていました。フィルタ表面の異物観察で表面が薄い茶色になっていることから、汚染度が高い要因は、油の添加剤成分の析出によるものと考えられます。・を示す粘度、全酸価、IRの各データは新油データが当社にないため、評価することが出来ませんでしたが、IRの結果で、油劣化の兆候を示すカルボン酸が確認されていないことから、油劣化の進行はなかったものと思われます。結論対象設備は継続使用可能な状態にあるものの、潤滑油に対しては以下の対策が必要です。今後、バルブ類の動作障害やフィルタおよびストレーナの目詰まりが発生することが懸念されるため、当社製清浄分散剤TS－の投与と濾過を推奨します。は良好と判断します。油の劣化状況をより精密に判定するには新油との比較が必要です。現在使用している貴社保有の新油をご提供下さい。粘度粘度はmm/sでした。また、VGの規格値内にあることから、良好と判断します。尚、粘度は、現在使用している貴社保有の新油分析結果を基準に管理する方法が望ましく、新油をご提供下さい。水分はppmと当社推奨の管理限界値の以下であり、良好と判断します。全酸価全酸価は.mgKOH/gでした。IRの結果で油劣化の兆候を示すカルボン酸の吸収が確認されていないことから、良好と判断します。尚、全酸価は、現在使用している貴社保有の新油分析結果を基準に管理する方法が望ましく、新油をご提供下さい。IRIRの結果、油劣化の兆候を示すカルボン酸の吸収が確認されていないことから、良好と判断します。尚、このIRも全酸価と同様に新油データとの比較による判断が必要ですので、現在使用している新油を分析することを推奨します。重量汚染度は当社推奨の管理限界値を超えていました。計数汚染度計数汚染度はNAS級と当社推奨の管理限界値のNAS級以内であり、良好と判断します。重量汚染度はmg/mlと当社推奨の管理限界値のmg/mlを超えていました。機器の潤滑状態摩耗粒子の形態観察の結果、局部的に高圧・高温となる場合に発生するフリクションポリマが比較的多く観察されました。SOAPSOAPの結果、摩耗により発生したと思われる鉛、銅が検出されました。D－SOAPD－SOAPの結果、摩耗により発生した鉄、油の添加剤成分であるリン、亜鉛、カルシウムが検出されました。フェログラフィー異常摩耗の早期発見パラメータであるフェログラフィーのIs値がの乗と良好の範囲にあるものの、摩耗粒子の形態観察の結果、局部的に高圧・高温となる場合に発生するフリクションポリマが比較的多く観察されました。
報告№7643 | 分析№98-02427 | 9802427 | 本試験は、軸受潤滑油を分析し油劣化状況および機器の潤滑状態を確認することを目的としました。を示す粘度、水分、全酸価、それぞれの分析データを新油値および当社推奨の管理基準値と比較しました。その結果、以下のことが確認されました。粘度はmm/sと新油値のmm/sに比較して、％の増加量であり、当社が推奨する管理限界値の新油値±％以内にあることから良好と判断します。水分はppmと当社が推奨する管理限界値の以下であることから良好と判断します。全酸価は.mgKOH/gと新油値の.mgKOH/gに比較して、変化はなく良好と判断します。を知るために実施した計数汚染度、重量汚染度の結果、以下のことが分かりました。計数汚染度はNAS級と当社が推奨する管理限界値のNAS級以下であり良好と判断します。重量汚染度は.mg/mlと当社が推奨する管理限界値のmg/ml以下であり良好と判断します。以上、および汚染状態は、全て良好であり、本試料油は継続使用可能と判断します。軸受の摩耗状態軸受の摩耗状態を知るために実施したフェログラフィーおよびSOAP／D－SOAPの結果、以下のことが分かりました。摩耗の過酷度を示すフェログラフィーのIs値は.と当社が推奨する管理目安の未満であり、良好な状態にあるものと判断します。油中の摩耗粒子をフェログラフィー法により観察した結果、油膜が正常に形成されている場合に発生するμm以下の粒子等の小さな粒子が支配的であり、摩耗粒子の観察結果からも潤滑状態は正常と判断できます。SOAP法により分した結果、リンがppm検出されました。このリンは新油でppm検出されており、油の添加剤成分が検出されたものと判断します。D－SOAP法により分析した結果、金属元素は検出されませんでした。以上、フェログラフィーおよびSOAP／D－SOAPの結果、全てのデータが良好であることから、潤滑状態は正常と判断します。
報告№105-0254 報告№105-0254 | 分析№105-01678 分析№105-01678 | 105-01678 | 分析の結果、減速機のギヤ歯面はマイルドな状態で摩耗が進行していることから、減速機は継続使用可能と判断します。この油は継続使用可能と判断します。粘度は良好と判断します。粘度はmm/sと管理限界値以内にあり、良好と判断します。水分は良好と判断します。水分は.と管理限界値の以下にあり、良好と判断します。全酸価は良好と判断します。全酸価は.mgKOH/gと新油データの.mgKOH/g以内にあり、良好と判断します。IRは良好と判断します。IRの結果、油劣化の兆候を示すカルボン酸の吸収が確認されていないことから、継続使用可能な状態にあると考えられます。計数汚染度はやや高い値でした。計数汚染度はやや高い値でした。計数汚染度はNAS級と当社推奨の管理限界値のNAS級以内にあるものの、やや高い値でした。重量汚染度は以下の通りです。重量汚染度はmg/mlでした。機器の潤滑状態フェログラフィーの結果、異常摩耗の早期発見パラメータであるIs値が良好の範囲にあり、潤滑状態は良好と判断します。SOAPの結果、良好と判断します。SOAPの結果、鉄、油の添加剤成分であるリン、外部から混入したケイ素が検出されました。D－SOAPの結果、良好と判断します。D－SOAPの結果、鉄、鉛、銅、アルミニウム、外部から混入したと思われるカルシウム、ナトリウムが検出されました。フェログラフィーの結果、継続使用可能な状態にあると判断します。フェログラフィーの結果、異常摩耗の早期発見パラメータであるIs値が良好の範囲にあることから、継続使用可能な状態にあると判断します。
報告№109-09094 報告№112-00124 | 分析№109-000872 分析№112-000476 | 112-000476_date121122 | 潤滑油は継続使用可能な状態にあると判断します。は良好でした。尚、RBOTがminと管理基本値のminに比較してmin減少していました。このまま継続使用した場合、この減少傾向から限界値に到達するのは、別紙図RBOTの減少傾向に示すように年月と推定されました。残りの継続使用期間は、約年間であると予測されます。≪状態監視とパラメータ≫分析の目的および各分析のパラメータは以下の通りです。特性低下目的：油の分析結果から、や劣化傾向ならびに添加剤の消耗程度、残存寿命などを確認する。粘度JISK酸価JISK赤外線吸収スペクトルJISK酸化安定度試験JISK汚染目的：油の分析結果から、砂塵あるいは水・異種油などによるや、異物混入の有無を確認する。水分JISK計数汚染度JISB重量汚染度JISB光学顕微鏡観察摩耗目的：油中の摩耗粒子を分析する事により、回転・摺動部の潤滑状態、摩耗劣化の程度、余寿命などを解析する。摩耗診断電子顕微鏡観察JISKX線マイクロアナリシス油中金属濃度JISK≪分析結果≫特性低下粘度：良好粘度値mm/sの管理基本値mm/sに対する変化率は+％であり、○○管理限界値±％以内に留まっています。酸価：良好酸価.mgKOH/gは管理基本値の.mgKOH/g以内にあることから、問題は無いと判断します。赤外線吸収スペクトル：良好酸化安定度試験：良好酸化安定度試験の結果、数値minは○○管理限界値min以上に留まっており、現時点での使用は可能と判断します。汚染水分：良好水分値は○○管理限界値以内に留まっています。計数汚染度：今回は実施していません。重量汚染度：今回は実施していません。光学顕微鏡観察：今回は実施していません。摩耗摩耗診断電子顕微鏡観察・X線マイクロアナリシス：今回は実施していません。油中金属濃度：今回は実施していません。
報告№109-09249 報告№111-00550 | 分析№109-001747 分析№111-002563 | 111-002563 | 潤滑油および軸受は継続使用可能な状態であると判断します。但し、今後も摩耗の進行を傾向監視するため、以下の対策を推奨します。定期的な分析切削摩耗や凝着摩耗の進行を監視するため、定期的に分析を実施し、摩耗の進行状況を確認することを推奨します。フェログラフィー異常摩耗の早期発見パラメータとして摩耗粒子を定量化して評価するフェログラフィーのIs値は、潤滑状態がやや厳しいの乗でした。摩耗粒子の形態で比較的多く観察された粒子は、潤滑状態が正常な場合に発生する摩耗粒子異物の噛み込みにより発生する切削粒子金属潤滑部が局部的に油膜切れを起して発生する鉄系および銅系シビア粒子局部的に高圧・高温となる場合に発生するフリクションポリマでした。これらの摩耗粒子が観察された場合、潤滑部で発生している摩耗形態は、正常なマイルド摩耗異物による切削摩耗潤滑状態がやや厳しい凝着摩耗であり、そして局部的ではあるものの高圧・高温の箇所が発生していることも分かります。摩耗形態の中でも切削摩耗は摩耗進行速度が速く、転がり軸受でこの摩耗形態が発生した場合には寿命が分の程度に低下することも知られており、切削摩耗により生じた軌道面の損傷が起点となって転がり軸受の寿命となるフレーキングに進展することから傾向監視による経過監視が必要です。フリクションポリマは、潤滑油が軌道面に押し込められ高圧状態になると同時に、圧縮熱により高温状態になった結果、基油自身が重合反応を起こし生成することが知られています。そのため、高圧高温状態の解消がなされなければ、潤滑油の劣化が進行し、粘度上昇に因る潤滑異常に進展する場合があります。Iカップリング発光分光分析供試の潤滑油を分析した結果、検出された金属元素は、油中金属元素の結果表に示すように、鉄、ニッケル、リン、亜鉛、カルシウム、アルミニウム、ナトリウム、ホウ素でした。検出されたこれらの金属元素から発生箇所を推定すると鉄、ニッケル・軸受等リン、亜鉛、カルシウム、ホウ素・オイル添加剤アルミニウム、ナトリウム・外部混入異物であると思われます。このうち、機械部品が摩耗したと思われる元素はのグループです。汚染粒子数はNAS級とやや汚染されていました。フィルタ表面の異物観察で金属片、鉄錆、砂等が観察されたことから、汚染度が高い要因は、摩耗と外部混入異物の影響と思われます。本試料油のエンジン油は、添加剤の影響で新油でも酸化安定度が低く、酸化安定度による管理には適していない油種です。そのため、タービン油と同等の精度を得るには、粘度、全塩基価、有機物・有機化合物などの分析を実施し、これらのデータから総合的に判断することが必要です。粘度、全塩基価、酸化安定度、有機物・有機化合物の各データは良好でした。分析結果特性低下特性低下に係るパラメータの分析結果は良好と判断します。粘度粘度はmm/sと新油値mm/sに対する粘度変化率は-％で、当社推奨の管理限界値である±％以内にあり、良好と判断します。全塩基価全塩基価はmgKOH/gと当社推奨の管理限界値であるmgKOH/g以上にあり、良好と判断します。酸化安定度酸化安定度はminであり、当社推奨の管理限界値のmin以上であることから良好と判断します。有機物・有機化合物有機物・有機化合物は、IRチャートによる新油分析値との比較の結果、cm-付近に劣化の兆候を示すカルボン酸の吸収が確認されていないことから、良好と判断します。色相はLであり、新油値のLに比較して高い値でした。汚染に係るパラメータの分析結果は、水分は良好でした。水分はppmであり、当社推奨の管理限界値の以下であることから良好と判断します。汚染粒子数はNAS級でした。汚染度物重量はmg/mlでした。摩耗フェログラフィーによる摩耗粒子の観察の結果、潤滑状態が正常な場合に発生する摩耗粒子、異物の噛み込みにより発生する切削粒子、金属潤滑部が局部的に油膜切れを起して発生する鉄系および銅系シビア粒子、局部的に高圧・高温となる場合に発生するフリクションポリマが比較的多く観察されました。異常摩耗の早期発見パラメータであるフェログラフィーのIs値がの乗とやや高く、摩耗粒子の形態観察の結果、潤滑状態が正常な場合に発生する摩耗粒子、異物の噛み込みにより発生する切削粒子、金属潤滑部が局部的に油膜切れを起して発生する鉄系および銅系シビア粒子、局部的に高圧・高温となる場合に発生するフリクションポリマが比較的多く観察されました。金属濃度SOAP法により金属濃度を測定した結果、潤滑箇所で発生する金属接触によって検出される鉄がppm、ニッケルがppm、油の添加剤成分であるリンがppm、亜鉛がppm、カルシウムがppm、ホウ素がppm、外部から混入したと思われるナトリウムがppm検出されました。金属濃度酸溶解法により金属濃度を測定した結果、潤滑箇所で発生する金属接触によって検出される鉄が、油の添加剤成分であるカルシウムがppm、外部から混入したと思われるアルミニウム、ナトリウムが共に検出されました。
報告№109-09136 | 分析№109-001160 | 113-002551 | 対象設備は継続使用可能な状態にあると判断します。但し、今後の摩耗推移を確認するためにも傾向監視を継続することが有効です。定期的な分析今後の疲労摩耗の推移を監視するため、定期的な分析実施を推奨します。新油の分析粘度、酸価は、油の性能を評価するパラメータの一種です。油の性能低下は、新油との比較が必要なことから、未使用油の提供および分析による比較評価を推奨します。異常摩耗の早期発見のパラメータであるIs値は、レベルと正常です。但し、潤滑部の摩耗が認められたため、定期的に潤滑油分析を実施し、摩耗推移を監視することが有用と考えます。フェログラフィーで比較的多く観察された粒子は、以下の通りです。疲労摩耗粒子・繰返し応力による金属疲労で発生。大型化するとフレーキングの発生が懸念されます。水分は良好です。粘度粘度はmm/sでした。粘度グレードがISOVGであるという情報を基に評価すると、本潤滑油は粘度グレードの規格内にあると判断できますが、新油との比較による評価を推奨します。酸価は.mgKOH/gでした。新油との比較による評価が必要です。
報告№104-0069 報告№104-0069 | 分析№104-00612 分析№104-00612 | 104-00612 | 全酸価が.mgKOH/gと当社推奨の管理限界値を超えていました。又、IRの結果、油劣化の兆候を示すカルボン酸の吸収が確認されたことから、大至急更油が必要です。他社の例では、上昇し続けた全酸価のタービン油を使用していて、軸受メタルが腐食摩耗により全損した例もあります。全量更油できない場合は、分の程度を入れ替えるなど、全酸価を下げる対策が必要です。粘度は良好と判断します。粘度は.mm/sと新油値mm/sに比較して、粘度変化率は.％で、当社推奨の管理限界値である±％以内にあり、良好と判断します。水分は良好と判断します。水分は.ppmと当社推奨の管理限界値の以下であり、良好と判断します。全酸価は当社推奨の管理限界値を超えていました。全酸価は.mgKOH/gと当社推奨の管理限界値の.mgKOH/gを大きく超えていました。IRの結果、油劣化の兆候を示すカルボン酸の吸収が確認されました。IRの結果、油劣化の兆候を示すカルボン酸の吸収が確認されました。は良好と判断します。計数汚染度は良好と判断します。計数汚染度はNAS級と当社推奨の管理限界値のNAS級に比較して清浄でした。重量汚染度は良好と判断します。重量汚染度は.mg/mlと当社推奨の管理限界値のmg/ml以下であり、良好と判断します。機器の潤滑状態機器の潤滑状態は正常と判断します。SOAPの結果は良好です。SOAPの結果、鉄がppm、鉛がppm検出されました。D－SOAPの結果は良好です。鉄、外部から混入したカルシウムが僅かに検出されましたが、軸受の摩耗を示す錫は検出されず、良好と判断します。フェログラフィーの結果は良好です。異常摩耗の早期発見パラメータであるフェログラフィーのIs値が、.と良好の範囲にあり、潤滑状態は良好と判断します。
報告№108-5077 報告№108-5077 | 分析№108-02811 分析№108-02811 | 108-02811 | トライボ診断の結果、泡立ち試験を除く項目は良好です。泡立ち試験の結果は、一般的には消泡性能が低くいと判断できる値の-ですが、新油値の-と同レベルにあったため、良好と判断します。機器の潤滑状態潤滑状態指数はのマイナス乗と濾過設備のない機器であれば正常な潤滑状態にあると判断できますが、ギヤボックスの油系統にはインラインフィルタとオフラインフィルタがあり、μmサイズ以上の粒子の大部分は捕捉され、異常な摩耗状態が発生したとしても正常な潤滑状態にあると誤認してしまう可能性があります。そこで、フィルタが設置されていない場合の潤滑状態を、一般的なフィルタの効率である.と仮定し、粒子の発生状況から潤滑状態を推定します。その結果、ギヤは継続使用可能な状態にあると思われますが、潤滑状態指数は摩耗がやや厳しい状態であるの乗領域にあると推定できます。推定結果は、フィルタの濾過効率を仮定して求めたものですが、フィルタがない状態では油中の粒子濃度は現在より高いことは明らかです。そのためヶ月後に再度分析を実施し、摩耗進行の有無をチェックすることを推奨します。尚、フィルタの捕捉の影響による誤認を避けるため、これまでの採油箇所に加え、インラインフィルタやオフラインフィルタの捕捉物も分析し、その結果から潤滑状態を評価することを提案します。フィルタ捕捉物の分析を実施する際には、フィルタ使用時間の情報をご提供いただけますようお願い致します。泡立ち試験の結果、消泡性能が低いと判断できる値であるものの、新油と同レベルにあると判断します。粘度は良好。粘度は.mm/sと新油値.mm/sに比較して、粘度変化率は-.％で、当社推奨の管理限界値である±％以内にあり、良好と判断します。粘度はmm/sとなっています。粘度はmm/sとなっています。粘度指数はとなっています。粘度指数はとなっています。泡立ち試験は-となっています。泡立ち試験は-と新油と同レベルにあり、消泡性能が新油と同レベルにあると判断します。水分は良好。水分は.ppmと当社推奨の管理限界値の以下であり、良好と判断します。全酸価は良好。全酸価は.mgKOH/gと新油値.mgKOH/gに比較して高いものの、IRの結果で油劣化の兆候を示すカルボン酸の吸収が確認されていないことから、良好と判断します。機器の潤滑状態摩耗粒子の形態観察の結果、μmサイズのやや大型の摩耗粒子が観察されています。μmサイズの摩耗粒子が観察されています。異常摩耗の早期発見パラメータである潤滑状態指数がのマイナス乗と良好な範囲にあるものの、摩耗粒子の形態観察の結果、μmサイズのやや大型の摩耗粒子が観察されています。
報告№104-0294 報告№104-8051 | 分析№104-02199 分析№104-02515 | 104-02515 | 分析の結果、本軸受は継続使用可能な状態にあると判断します。このことは、鉄濃度から計算したフレーキングの発生面積が内輪軌道面の面積の凡そ.％であること。異常摩耗の早期発見パラメータであるIs値がの乗とやや高いものの、ベアリング軌道面から発生した摩耗粒子はマイルドな潤滑状態で発生した摩耗粒子であり潤滑状態は良好な状態で進行していると考えられること。以上のことから判断しました。
報告№109-09136 報告№110-00148 | 分析№109-001160 分析№110-000617 | 110-000617 | 潤滑油および軸受は継続使用可能な状態にあるものの、以下の対策が必要です。油の汚染度が高いことから、濾過または更油により汚染状態を改善することを推奨します。日常点検の際にオイルリングが円滑に回転しているかなど、オイルリングの回転状況を確認するとともに、ヶ月以内に摩耗試験を実施し、摩耗の進行状況を確認することを推奨します。
報告№104-0347 | 分析№104-02824 | 104-02824 | トライボ診断により、機器軸受の潤滑状態、潤滑油の劣化状態を診断することを目的としました。分析の結果、摩耗は安定しているものと判断します。このことは、以下の点から判断しました。計数汚染度がNAS級と前回のNAS級に比較してランク上昇したものの、D-SOAPの結果、軸受メタルの摩耗により発生する錫が検出されなかったこと異常摩耗の早期発見パラメータであるフェログラフィーのIs値がの乗と良好の範囲にあること但し、観察された摩耗粒子には、硬い異物の噛み込みにより発生する切削摩耗が観られていることから、この影響で摩耗速度が上昇する場合があります。現在は良好な潤滑状態ですが、やはり年に度、定期的にトライボ診断を実施し、摩耗の進行速度を監視することを推奨します。
報告№103-6007 報告№103-6007 尚、発生したこれらの摩耗粒子は濾過により、清浄に出来ますので、濾過圧力2kgf/cm2以下で濾過することを推奨します。但し、濾過により摩耗の原因を取り除けるものではありませんので、前々報、前報で述べた通り、早い段階で摩耗を起こしている原因を究明すると同時に、至急開放点検による摩耗状況の確認が必要と思われます。 | 分析№103-00323 分析№103-00323 | 103-00323 | 分析の結果、前回に比較して、計数汚染度がNAS級か変化はなく良好の範囲にあり、重量汚染度がmg/mlからmg/mlに減少し良好領域にありました。フェログラフィーの結果、異常摩耗の早期発見のパラメータであるIsが、.と非常に良好の範囲にあるものの、摩耗粒子形態観察でホワイトメタルが多く見られました。又、SOAP及びD－SOAPでメタルの主成分である錫が多く検出されていました。このような場合、NAS等級の測定範囲外のμm未満の粒子が多く発生していると推定できます。μm未満のメタルの摩耗粒子の発生は、主機起動及び停止時などの回転速度の遅い場合に発生すると思われます。これまで発生した錫濃度を別紙表に示すとおり求めた結果、年月日～年月日のSOAP錫濃度の累積濃度はppmとなり、この濃度と油量Lからメタルの摩耗深さを計算すると、以下に示すようになります。錫の したがって、メタル表面の粗さをsとすると、平均的な摩耗が深さが前回のμmからμm増加してμmで、採油の時点で既にメタル表面は、既に鏡面状態になっており、前回から今回までの約ヶ月間で更に摩耗が進行していることが推定されました。
報告№109-09136 報告№112-00109 | 分析№109-001160 分析№112-000370 | 112-000370 | 計数汚染度は当社推奨の管理限界値に到達し、重量汚染度は当社推奨の管理限界値を超えていました。一般に、油圧機器の汚染度は、圧力の高低で分類されることが多く、MPa程度の高圧で使用されるような設備では汚染度の管理限界をNAS級以上の清浄度にすることが求められます。本試料油は、様々な作動圧力で使用されることから、汚染度は高圧使用の管理基準に合わせて管理することが適当と思われます。したがって、今後のバルブ類の動作障害を予防するため、以下の対策を推奨します。濾過今後、バルブ類の動作障害を予防するため、濾過により汚染度の改善を推奨します。定期的な分析凝着摩耗の進行を監視するため、定期的に分析を実施し、分析データによる摩耗の進行状況を確認することを推奨します。フェログラフィーIs値は異常摩耗の早期発見パラメータのつで、摩耗粒子を定量化するために用います。今回のIs値はの乗であり、潤滑状態はやや厳しいと判断できます。摩耗粒子の形態で比較的多く観察された粒子は、潤滑状態が正常な場合に発生する摩耗粒子金属接触が厳しく、且つ、摩擦熱が高い場合に発生する球状粒子でした。これらの摩耗粒子が観察された場合、潤滑部で発生している摩耗形態は、正常なマイルド摩耗潤滑状態がやや厳しい凝着摩耗であることが分かります。観察された摩耗粒子の中でも球状粒子は、異常摩耗の兆候を示す形態のパラメータで、この摩耗粒子が発生する場合、潤滑状態に注意が必要です。球状粒子の発生原因は、一般に、溶接工事、溶接作業などによる溶接スパッタの混入厳しい金属接触による摩耗が考えられます。球状粒子の発生原因が、の溶接スパッタの混入であれば、今後増加しないと思われますが、が考えられる場合は、原因を取り除かなければ球状粒子は増加すると考えられます。電子顕微鏡・X線マイクロアナリシス観察された粒子をSEM・XMAで詳細に分析した結果、粒子には鉄、クロム、マンガンが比較的多く含まれており、成分割合から粒子は主にシリンダ内壁やポンプ内部等から発生していると推定できました。Iカップリング発光分光分析【SOAP-T】検出された金属元素は、SOAP-Tの結果表に示すように、鉄、鉛、銅、ニッケル、リン、亜鉛、カルシウム、ナトリウムでした。検出された金属元素から発生箇所を推定すると鉄、鉛、銅、ニッケル、亜鉛・シリンダ・ポンプ内部等リン・オイル添加剤カルシウム、ナトリウム・外部混入異物であると思われます。このうち、機械部品が摩耗したと思われる元素はのグループです。計数汚染度は当社推奨の管理限界値に到達し、重量汚染度は当社推奨の管理限界値を超えていました。D－SOAPで油の添加剤成分であるリンが検出され、フィルタ表面の異物観察で表面が茶褐色で金属片、鉄錆、砂等が観察されたことから、汚染度が高い要因は、摩耗とスラッジ、そして外部混入異物の影響と思われます。粘度、水分、酸価、IR、RBOTの各データは良好でした。
報告№103-6114 | 分析№103-02049 | 103-02049 | 濾過後の試料油を分析した結果、計数汚染度を除く項目は良好でした。濾過前の計数汚染度がNAS級に対して、濾過後がNAS級とランク上昇していました。濾過後の計数汚染度の粒子数が増加した原因は、濾過前と濾過後の試料油が入れ替わった。濾過後の採油時に誤って外部から混入した。濾過機の操作を誤って、エレメントに捕捉されていた汚染物が濾過機出口配管より排出されてしまった。等が考えられます。このことを確認するため、再度採油を実施する必要があります。確認方法は、再度採油した試料油の計数汚染度が今回の濾過後と差がなければ原因は、今回の濾過後より清浄になっていれば原因はまたはと考えることができます。
|  | 10500329 | 分析NO － 年月日 トライボシステム診断レポート会社名 ○○殿 分析項目 機種 新油 粘度指数 流動点 機番・使用箇所 ライン 粘度 引火点 油名 ダフニースーパーハイドロAT 水分 比重 油種 作動油 全酸価 銅板腐食 採油日 年月日 NAS等級 粘度 他情報 重量汚染度 摩耗状態の判定良好注意要処置汚染状態の判定良好注意要処置良好注意要処置総合考察＜＞粘度指数はであった。粘度はmm/s、粘度はmm/sであった。水分は.ppmであった。全酸価は.mgKOH/gであった。汚染度NAS級＜、重量汚染度.mg/mlであった。流動点は-.であった。引火点はであった。密度は.g/cmであった。銅板腐食はaであった。
報告№107-4530 報告№107-0269 | 分析№107-01164 分析№107-01440 | 107-01440 | 濾過前の試料油を分析した結果、全てのデータが良好の範囲にあるものの、光学顕微鏡写真に示すように繊維状の異物が多く観察されました。これは、給排油管に溜まっていた油を採油する際のドレン量が不足したために混入したと思われました。次回採油時には、ドレン量を増量する必要があると思われます。尚、RBOTが前回に比較してmin上昇していました。これは、前年度に実施した濾過の際にスラストメタル潤滑油と混合させて濾過を実施したため、RBOTおよび全酸価がスラストメタル潤滑油とほぼ同様の値になり、結果的に上部メタルのRBOTは前回データからmin上昇したと考えられました。今後は、本データをベースに管理されることを推奨します。
報告№108-0411 報告№110-00508 | 分析№108-02744 分析№110-002285 | 110-002285 | Iカップリング発光分光分析供試グリースをSOAP／D－SOAPで分析した結果、検出された金属元素は、鉄、銅、錫、リン、カルシウム、アルミニウム、ナトリウム、マグネシウムでした。これらの検出された金属元素から発生箇所を推定すると鉄、銅、錫・軸受等リン・グリース添加剤カルシウム、ナトリウム、アルミニウム、マグネシウム・増ちょう剤であると思われます。このうち、機械部品が摩耗したと思われる元素はのグループです。フェログラフィー観察された粒子の多くは、潤滑状態が正常なマイルド摩耗で発生する摩耗粒子でした。軸受は継続使用可能な状態にあると判断します。
報告№109-09568 報告№109-09568 | 分析№109-003516 分析№109-003516 | 109-003516 | を示す水分、全酸価の各データは良好でした。前回同様に粘度はmm/sと新油値mm/sに比較して、粘度変化率は-％で、当社推奨の管理限界値である±％以内にあるものの、低下していました。今後、粘度の低下により油膜切れが発生し、金属接触が発生することが懸念されます。泡立ち試験の結果は、-と新油値が-であるのに比較して高い値となっていたことから消泡性能が低下していることが分かりました。潤滑状態の異常の早期発見パラメータである潤滑状態指数は、のマイナス乗と濾過設備のない機器であれば正常な潤滑状態にあると判断できます。・消泡性能の低下消泡性の性能が低下していることが確認されたことから、今後の使用状況によっては油の酸化劣化が進行したり、ギヤ歯面およびベアリング軌道面で油膜切れが発生したりする場合があるため、消泡剤の添加による消泡性能の改善など何らかの対応が必要になると思われます。・潤滑状態濾過設備のない機器であれば正常な潤滑状態にあると判断できますが、当該機の潤滑系にはフィルタが設置されているため、別紙インライン・オフラインフィルタの影響に示すとおり、潤滑状態が異常となり大型の摩耗粒子が発生したとしても、粒子の大部分が捕捉されてしまい正常な潤滑状態にあると誤認してしまう可能性があります。このようなフィルタの影響を考慮に入れたLCインデックスは、摩耗がやや厳しい状態に分類されるの乗領域となりました。フィルタの影響を考慮した潤滑状態指数は、前回のの乗から乗に桁低下し、運転状態が前回と大きな差がなければ、摩耗は安定している状態にあると思われます。結論粘度および消泡性能の低下が確認されたものの、ギヤおよび転がり軸受は、継続続使用可能な状態にあると思われます。尚、今後は障害予防を目的に以下の対策を推奨します。粘度の低下が確認されたことから、早めに更油を推奨します。現在のところ摩耗は安定した状態にあると思われますが、運転条件によっては摩耗の進行が速まる場合も想定されるため、今後は潤滑油の分析に加えてフィルタ付着物の分析を実施し、異常な摩耗状態発生の有無を精密に確認することを推奨します。消泡性能の改善は、添加する消泡剤の効果をテストにより確認する必要がありますので、必要な場合は当社営業担当者までお知らせ下さい。粘度は当社推奨の管理限界値内にあるものの、低下していました。泡立ち試験の結果、消泡性能が低下していることが確認されました。粘度粘度はmm/sと新油値mm/sに比較して、粘度変化率は-％で、当社推奨の管理限界値である±％以内にあるものの、低下していました。粘度粘度は.mm/sでした。粘度指数粘度指数はでした。泡立ち試験泡立ち試験は-と新油に比較して高い値でした。水分は.ppmと当社推奨の管理限界値の以下であり、良好と判断します。全酸価全酸価はmgKOH/gと新油値mgKOH/gに比較して高いものの、IRの結果で油劣化の兆候を示すカルボン酸の吸収が確認されていないことから、良好と判断します。機器の潤滑状態精密な濾過設備がない機器であれば、潤滑状態指数は正常の範囲にあると判断します。潤滑状態指数異常摩耗の早期発見パラメータである潤滑状態指数がのマイナス乗と精密な濾過設備がない機器であれば、潤滑状態指数は正常の範囲にあると判断します。
報告№109-09094 報告№112-00124 | 分析№109-000872 分析№112-000464 | 112-000464_date121122 | 潤滑油は継続使用可能な状態にあると判断します。は良好でした。尚、RBOTがminと管理基本値の.minに比較してmin減少していました。このまま継続使用した場合、この減少傾向から限界値に到達するのは、別紙図RBOTの減少傾向に示すように年月と推定されました。残りの継続使用期間は、約年ヶ月であると予測されます。≪状態監視とパラメータ≫分析の目的および各分析のパラメータは以下の通りです。特性低下目的：油の分析結果から、や劣化傾向ならびに添加剤の消耗程度、残存寿命などを確認する。粘度JISK酸価JISK赤外線吸収スペクトルJISK酸化安定度試験JISK汚染目的：油の分析結果から、砂塵あるいは水・異種油などによるや、異物混入の有無を確認する。水分JISK計数汚染度JISB重量汚染度JISB光学顕微鏡観察摩耗目的：油中の摩耗粒子を分析する事により、回転・摺動部の潤滑状態、摩耗劣化の程度、余寿命などを解析する。摩耗診断電子顕微鏡観察JISKX線マイクロアナリシス油中金属濃度JISK≪分析結果≫特性低下粘度：良好粘度値mm/sの管理基本値mm/sに対する変化率は+％であり、○○管理限界値±％以内に留まっています。酸価：良好酸価.mgKOH/gは管理基本値の.mgKOH/g以内にあることから、問題は無いと判断します。赤外線吸収スペクトル：良好酸化安定度試験：良好酸化安定度試験の結果、数値minは○○管理限界値min以上に留まっており、現時点での使用は可能と判断します。汚染水分：良好水分値ppmは○○管理限界値以内に留まっています。計数汚染度：今回は実施していません。重量汚染度：今回は実施していません。光学顕微鏡観察：今回は実施していません。摩耗摩耗診断電子顕微鏡観察・X線マイクロアナリシス：今回は実施していません。油中金属濃度：今回は実施していません。
報告№109-09136 報告№113-00466 | 分析№109-001160 分析№113-001939 | 113-001939 | ギヤは継続使用可能な状態にあると判断します。但し、今後の摩耗進行の有無を確認するためにも傾向監視を継続することが有効です。また、潤滑油の汚染度が高い値でした。更油油中の汚染度が高いことから、摩耗粒子や異物等がギヤ歯面および軸受軌道面に噛み込むことによる摩耗の進行が懸念されます。今回、停止中にドレンプラグから採油を実施しているため、データが高濃度に出ている可能性がありますが、予防措置として、念のため更油を推奨します。定期的な分析切削摩耗、凝着摩耗の進行を監視するため、定期的に分析を実施し、摩耗の進行状況を確認することを推奨します。最適な採油方法本試料油は、機器停止中にドレンプラグから採油されているため、分析データが高濃度に出ていると推定されます。正確なデータによる診断を行うためにも、今後の採油は、極力運転中もしくは停止直後の油槽中層部から実施されることを推奨します。は、フェログラフィーおよびSOAP/D-SOAPの結果から総合的に判断した結果、継続使用は可能ですが、今後の機器の機能を確認するためにも傾向管理が有用と考えます。フェログラフィー【定量分析：Is値】Is値は異常摩耗の早期発見パラメータのつで、摩耗程度を定量化するために用います。今回のIs値はの乗と、低い値でした。フェログラフィー【定性分析：摩耗粒子および摩耗形態観察】分析結果から観察された代表的な粒子は、以下の通りでした。正常な摩耗粒子・潤滑状態が正常なマイルド摩耗により発生。切削粒子・異物や金属表面の微小突起による切削摩耗により発生。シビア粒子・潤滑状態がやや厳しい凝着摩耗により発生。金属潤滑部が局部的に油膜切れを起していると考えられます。疲労摩耗粒子・繰返し応力を受けて発生。観察された摩耗粒子の中でも切削粒子、シビア粒子は、将来的な異常摩耗の進行に繋がる可能性を示唆しているため、傾向監視が必要と思われます。詳細は、別紙傾向監視が必要な摩耗粒子をご覧ください。Iカップリング発光分光分析【SOAP/D-SOAP】検出された金属元素から発生箇所を推定すると、以下の通りでした。鉄、鉛、銅、アンチモン、ニッケル・ギヤ、軸受等リン、亜鉛・添加剤カルシウム、ケイ素、ナトリウム・外部混入異物鉛および銅を使用した箇所の溶出・摩耗SOAPの結果、鉛がppm、銅がppm検出されました。鉛および銅を使用した部分の溶出・摩耗が発生しています。鉛は、鉛パッキンなどを使用している箇所があれば、このパッキンの溶出が考えられます。銅は、亜鉛系添加剤の成分と反応し、溶出することが知られています。今後、別紙鉱油の酸化に対する金属触媒の影響に示すように濃度の増加に伴い酸化速度が速まる可能性があります。計数汚染度はNAS級以上と当社推奨の管理限界値を超えていました。D-SOAPで油の添加剤成分であるリン、亜鉛が検出され、フィルタ表面の異物観察で金属片、鉄錆、砂等が観察されたことから、汚染度が高い要因は、摩耗とスラッジ、そして外部混入異物の影響と思われます。
報告№109-09136 報告№113-00694 | 分析№109-001160 分析№113-002982 | 113-002982 | フィルタ残渣には金属片や鉄錆、砂等の摩耗粒子や外部混入異物が確認されました。また、D-SOAPで鉄および銅が比較的高い値で検出されたことから、シリンダ内壁やブッシュ等が摩耗していると推定されます。尚、スラッジの発生は確認されませんでした。
報告№108-0227 報告№110-00596 | 分析№108-01664 分析№110-002616 | 110-002616 | Iカップリング発光分光分析供試のギヤ油をSOAP／D－SOAPで分析した結果、鉄、鉛、銅、アンチモン、ニッケル、リン、亜鉛、カルシウム、バリウム、アルミニウム、ナトリウム、マグネシウムが検出されました。これらの検出された金属元素から発生箇所を推定すると鉄、鉛、銅、アンチモン、ニッケル・軸受等リン・オイル添加剤亜鉛、カルシウム、バリウム、アルミニウム、ナトリウム、マグネシウム・外部混入異物であると思われます。このうち、機械部品が摩耗したと思われる元素はのグループです。フェログラフィー異常摩耗の早期発見パラメータとして摩耗粒子を定量化して評価するフェログラフィーのIs値は、前回のの乗から乗に上昇したことから、潤滑状態が厳しくなっていることを示していました。摩耗粒子の形態で比較的多く観察された粒子は、潤滑状態が正常な場合に発生する摩耗粒子、異物の噛み込みなどで発生する切削粒子、金属潤滑部が局部的に油膜切れを起して発生するシビア粒子でした。このような摩耗粒子が観察された場合には、潤滑部では正常なマイルド摩耗、異物による切削摩耗とやや厳しい摩耗による凝着摩耗が発生していることが分かります。特に、切削摩耗は摩耗形態の中でも摩耗進行速度が速く、転がり軸受でこの摩耗形態が発生した場合には寿命が分の程度に低下することも知られています。切削摩耗により生じた軌道面の損傷が起点となって転がり軸受の寿命となるフレーキングに進展することが懸念されます。前回に比較して計数汚染度はNAS級からNAS級以上にランク増加し、当社推奨の管理限界値を超えていました。フィルタ表面の異物観察で表面が茶褐色で金属片、鉄錆等が観察されたことから、汚染度が高い要因は、摩耗とスラッジ、外部混入異物の影響と思われます。前回同様に粘度、水分、全酸価、IRの各データは良好でした。軸受および潤滑油は継続使用可能な状態にあるものの、軸受軌道面では油膜切れにより発生する凝着摩耗が発生していることが確認されました。今後転がり軸受の寿命の進行が懸念されるため、稼働時間時間以内に再度分析を実施し、摩耗の進行状況を確認することを推奨します。
報告№109-09136 報告№111-00295 | 分析№109-001160 分析№111-001389 | 111-001389 | 潤滑油は継続使用可能な状態にあると判断します。粘度、全酸価、IR、RBOTの各データは良好でした。油の余寿命は、使用油の使用期間または使用時間が不明であったため、ご依頼の油の余寿命に関する検討は行えませんでした。ただし、分析の結果で新油値がminであったことから、使用期間を仮にヶ月間と仮定すれば余寿命は十二分にあると言えます。可能であれば、使用期間、あるいは使用時間の情報をご提供下さい。水分は良好でした。
|  | 113-001459 | 分析の結果、潤滑油の劣化は確認されなかったことから、継続使用可能と判断します。但し、油中の汚染度が高いことから、異物の噛み込みによる摩耗が懸念されます。今回は採油条件の影響で、汚染度が高くなっている可能性がありますが、念のために示す対策を推奨します。定期的なトライボ診断実施定期的な分析を実施することにより、データの変化から異常の兆候を早期に発見することが可能となります。今後懸念される汚染度の増加、摩耗の進行を監視するため、定期的なトライボ診断の実施を推奨します。最適な採油方法本試料油は、機器停止中にドレンバルブから採油されているため、分析データが高濃度に出ていると推定されます。正確なデータによる診断を行うためにも、今後の採油は、極力運転中もしくは停止直後の油槽中層部から実施されることを推奨します。は良好でした。粘度粘度は、mm/sと、新油値のmm/sに比較して粘度変化率が-.％となり、当社推奨の管理限界値である±％以内であり、良好と判断します。水分は.ppmと当社推奨の管理限界値以下であり、良好と判断します。酸価は、.mgKOH/gと新油値.mgKOH/g以下であり、良好と判断します。計数汚染度は当社推奨の管理限界値に到達していました。フィルタ表面の異物観察で、金属片、鉄錆、砂等が観察されたことから、汚染度が高い要因は、摩耗と外部混入異物の影響と思われます。計数汚染度計数汚染度はNAS級と当社推奨の管理限界値NAS級に到達していました。重量汚染度はmg/mlと当社推奨の管理限界値mg/ml以下であり、良好でした。光学顕微鏡写真重量汚染度で濾過したフィルタ表面上の夾雑物を光学顕微鏡で観察した結果、金属片、鉄錆、砂等が観察されました。
|  | 113-001268 | ディーゼルエンジンの軸受部は、継続使用可能な状態にあると判断し、現時点では分解点検の必要はないと考えます。但し、水分濃度が高く、今後の凝着摩耗の進行を確認するため、以下の対策を推奨します。更油或いは部分更油による水分濃度の調整水分の影響により金属表面で腐食摩耗が発生し、発生した鉄錆等の粒子が潤滑部に噛み込み摩耗が進行することがありますので、可能であれば、更油或いは部分更油などにより相対的に水分濃度を低くするなどの方法を推奨します。更油などの対策が難しい場合は、次年度も分析を実施し、水分濃度の監視することを推奨します。定期的な分析定期的な分析を実施することにより、データの変化から異常の兆候を早期に発見することが可能となります。今後懸念される凝着摩耗の進行を監視するため、定期的に分析を実施することを推奨します。はフェログラフィーおよびSOAP-Tの結果から総合的に判断した結果、継続使用は可能ですが、今後の機器の機能を確認するためにも傾向管理が有用と考えます。フェログラフィー【定量分析：Is値】Is値は異常摩耗の早期発見パラメータのつで、摩耗程度を定量化するために用います。前回に比較してIs値はの乗から乗に低下しているものの、やや高い値でした。フェログラフィー【定性分析：摩耗粒子および摩耗形態観察】分析結果から比較的多く観察された粒子は、以下の通りでした。正常な摩耗粒子・潤滑状態が正常なマイルド摩耗により発生。黒錆・潤滑状態がやや厳しい凝着摩耗により発生。金属接触が厳しく、且つ、高い摩擦熱が発生していると考えられます。観察された摩耗粒子の中でも黒錆は、将来的な摩耗の進行に繋がる可能性を示唆しているため、傾向監視が必要と思われます。黒錆は、凝着摩耗に分類されます。この摩耗粒子は、摺動面で凝着、破断を繰り返し、この過程で生じる移着粒子が成長して摩耗粒子となります。そのため、摺動面では局部的に油膜切れが発生していることを示しています。この状態が継続した場合、摩耗粒子のサイズは徐々に大型化していき、設備の損傷に至る場合がありますので、傾向監視が必要です。Iカップリング発光分光分析【SOAP-T】検出された金属元素から発生箇所を推定すると、以下の通りでした。鉄、鉛、銅、錫・エンジン部品リン、亜鉛、カルシウム・添加剤アルミニウム、ケイ素、ナトリウム、モリブデン・外部混入異物SOAP-Tで軸受メタルの主成分である錫がからに減少していることから、軸受メタルの摩耗は安定していると考えられます。水分はと当社推奨の管理限界値を超えていました。今後、水分の影響でエンジン内部に錆が発生し、その影響で摩耗が発生する懸念があります。
報告№104-0247 | 分析№104-01867 | 104-01867 | 濾過前の試料油を分析した結果、摩耗粒子形態観察で、金属接触が厳しい場合に発生するμmシビア粒子が観察されました。観察されたシビア粒子は、視野に個と少ないため現状の潤滑状態は正常と判断しますが、シビア粒子は金属接触を伴う混合潤滑で発生するため、今後も監視が必要です。これらの障害発生に対する弊害を勘案の上、ヶ月以内に再度分析を実施し、汚染状況及び摩耗の進行状況を確認されることを推奨します。
報告№109-09136 報告№112-00712 | 分析№109-001160 分析№112-003284 | 112-003284 | 分析の結果前回に比較してRBOTはminからに減少していました。尚、別紙RBOTの減少傾向から油の余寿命を求めた結果、本試料は直近の更油から起算して稼働日数が年月まで使用可能であることが分かりました。分析結果粘度、水分、酸価、IR、RBOTの各データは、前回同様に良好でした。計数汚染度は、前回に比較してNAS級からNAS級にランク低下し、良好でした。
報告№109-09136 報告№112-00536 | 分析№109-001160 分析№112-002196 | 112-002196 | 潤滑油は継続使用可能な状態にあると判断します。粘度、全酸価、IR、RBOTの各データは良好でした。本試料油の添加剤は、一般に、タービン油に比較して極圧添加剤や摩耗防止剤などの濃度が高く、この影響でRBOT試験の結果が変動する傾向があります。そのため、ギヤ油の余寿命の評価をタービン油と同等の精度で得るには、RBOTの結果に加え、粘度、全酸価、IRなどのデータを総合的に判断することが必要です。一方、油の余寿命は、使用油の使用期間または使用時間が不明であったため、ご依頼の油の余寿命に関する検討は行えませんでした。ただし、分析の結果で新油値がminであったことから、使用期間を仮にヶ月間と仮定すれば余寿命は十二分にあると言えます。可能であれば、使用期間、あるいは使用時間の情報をご提供下さい。水分は良好でした。
報告№109-09136 報告№110-00618 | 分析№109-001160 分析№110-002696 | 110-002696_date110222 | フェログラフィー異常摩耗の早期発見パラメータとして摩耗粒子を定量化して評価するフェログラフィーのIs値は、潤滑状態が正常なのマイナス乗でした。摩耗粒子の形態で比較的多く観察された粒子は、潤滑状態が正常な場合に発生する摩耗粒子でした。このような摩耗粒子が観察された場合には、潤滑部では正常なマイルド摩耗が発生していることが分かります。計数汚染度は良好でした。粘度、水分、全酸価の各データは良好でした。軸受および潤滑油は継続使用可能な状態にあると判断します。
報告№109-09249 報告№111-00162 | 分析№109-001747 分析№111-000824 | 111-000824 | 潤滑油は継続使用可能な状態であり、また運転中における潤滑状態も正常であったものと判断します。本試料油は、分析結果の全ての分析項目の値が当社推奨の管理基準値を満たしており、新油分析値との比較結果も問題となる値はありませんでした。分析結果特性低下特性低下に係るパラメータの分析結果は良好と判断します。粘度粘度はmm/sと新油値mm/sに対する粘度変化率は-.％で、当社推奨の管理限界値である±％以内にあり、良好と判断します。全酸価添加タービン油の全酸価は、油メーカによって初期値が違うため統一した管理基準を設定するのが困難であることから、当社では管理限界値を設定しておらず、新油分析値との比較及び他の分析項目の結果より全酸価の状態判断を行います。その結果、全酸価は.mgKOH/gと新油値.mgKOH/gに比較して若干高くなっていますが、IRチャートに示すように劣化の兆候として現れるカルボン酸などの有機物・有機化合物の発生が確認されていないことから、良好と判断します。酸化安定度酸化安定度はminであり、当社推奨の管理限界値のmin以上であることから良好と判断します。有機物・有機化合物有機物・有機化合物は、IRチャートによる新油分析値との比較の結果、cm-付近に劣化の兆候を示すカルボン酸の吸収が確認されていないことから、良好と判断します。色相はLであり、新油値のL.に比較して大きな変化はないことから、良好と判断します。汚染に係るパラメータの分析結果は良好と判断します。水分はppmであり、当社推奨の管理限界値の以下であることから良好と判断します。汚染粒子数はNAS級であり、当社推奨の管理限界値のNAS級以内であることから良好と判断します。汚染度物重量は.mg/mlであり、当社推奨の管理限界値のmg/ml以内であることから良好と判断します。摩耗運転中における潤滑状態は正常であったものと判断します。異常摩耗の早期発見パラメータであるフェログラフィーのIs値がのマイナス乗と当社基準値と比較して良好の範囲にあったことから、潤滑箇所の潤滑状態は正常と判断します。金属濃度SOAP法により金属濃度を測定した結果、外部から混入したと思われるリンがppm検出されましたが僅かであり良好と判断します。金属濃度酸溶解法により金属濃度を測定した結果、潤滑箇所で発生する金属接触によって検出される錫、外部から混入したと思われる亜鉛、カルシウムが、ナトリウムが検出されましたが僅かであり良好と判断します。
報告№108-0255 報告№108-0255 | 分析№108-01857 分析№108-01857 | 108-01857 | 本試料は、潤滑油の分析結果から継続使用が可能であると判断できました。これは、ギヤ歯面及び転がり軸受軌道面等で発生している摩耗が、マイルド摩耗と呼ばれる正常な摩耗であることが確認されたことによります。マイルド摩耗は、機械が正常な摩耗をしている場合に発生するもので、金属がマイルドに擦られることにより金属表面に摩耗が極めて少ない特殊な表面層が形成され、摩擦表面は平滑な状態となるもので、この状態が安定である限り摩耗状態は正常であり発生する摩耗粒子は少ないことが分かっています。正常な摩耗とはいえ、SOAP／D－SOAPで鉄が多く検出されており、この状況が連続的に発生している場合、摩耗が徐々に進展することによりギヤ歯面でギャップが増大し、油膜が正常に保持できにくくなり、厳しい摩耗状態に進展することが考えられます。今後の対策として、一旦更油または濾過を実施し、を改善し、その後、定期的な分析により摩耗の発生状況を確認することを推奨します。尚、前回同様に異常摩耗の早期発見パラメータであるフェログラフィーのIs値がの乗と高く、摩耗粒子の形態観察でフレッティングにより発生したμm未満の赤錆が多く観察され、SOAPの鉄濃度が増加傾向にあることから、フレッティングによる摩耗が進行していることが判りました。転がり軸受でフレッティングが発生する箇所は、軸と内輪内面軸受箱と外輪外面軌道輪と転動体の箇所が考えられました。今後、フレッティングにより発生した赤錆がギヤ歯面および転がり軸受軌道面に噛み込み、ギヤ歯面の場合、切削摩耗や疲労摩耗に進展することが懸念されます。また、転がり軸受の場合、噛み込み傷が基点となって転がり軸受の寿命の指標となるフレーキングへの進展が懸念されるため、理論的計算の結果、今回の採油から時間以上経過していれば進行状態の確認が出来ますので、この経過時間以後に再分析を実施することを推奨します。尚、トライボ診断では、バックラッシの増加量を分析結果から計算できますので、構造が確認できる図面、ギヤの形式、歯形、モジュール、歯数、回転数、増速比、歯幅をお知らせ下さい。計算結果をご報告いたします。計数汚染度は当社推奨の管理限界値を超えていました。計数汚染度は当社推奨の管理限界値を超えていました。計数汚染度はNAS級以上と当社推奨の管理限界値のNAS級を超えていました。重量汚染度は.mg/mlでした。重量汚染度は.mg/mlでした。機器の潤滑状態前回同様に摩耗粒子の形態観察でフレッティングにより発生したμm未満の赤錆が多く観察されました。SOAPの結果、鉄が検出されました。SOAPの結果、摩耗により発生する鉄、油の添加剤成分であるリンが検出されました。D－SOAPの結果、鉄が検出されました。D－SOAPの結果、摩耗により発生する鉄、油の添加剤成分であるリンが検出されました。フェログラフィーの結果、フレッティングにより発生する赤錆が多く観察されました。異常摩耗の早期発見パラメータであるフェログラフィーのIs値がの乗と高く、摩耗粒子の形態観察の結果、μm未満の鉄系摩耗粒子、フレッティングにより発生する赤錆が多く観察されました。
報告№109-09136 報告№111-00076 | 分析№109-001160 分析№111-000434 | 111-000434 | 前回に比較してSOAP／D－SOAPの結果で、鉄濃度に大きな変化はなく、異常摩耗の早期発見パラメータであるフェログラフィーのIs値がのマイナス乗と良好でした。前回に比較して計数汚染度はNAS級から等級に変化はありませんでした。但し、粒子分布を見るとμm以上の粒子が多く、フィルタ表面の異物観察で鉄錆、樹脂等が観察されたことから、汚染度が高い要因は、外部混入異物の影響と思われます。粘度、水分、全酸価、IR、RBOTの各データは良好でした。対象設備は継続使用可能な状態にあると判断します。但し、常時濾過を実施しているにもかかわらず、油中の汚染度が高い場合、原因として以下のことが考えられます。濾過性能が低下している採油時に誤って混入してしまった原因がの場合、フィルタの交換が必要になります。一方、原因がの場合、採油直前に実施する廃油の量を増やすか、採油箇所を再検討する必要があると考えます。原因を特定するためには、再検討した採油方法で再度採油を行い、分析する必要があります。尚、本設備には、濾過機が設置され常時稼動していますので、濾過機がなかった場合の汚染状態、摩耗状態を推定することも大切です。推定には、濾過機の濾過効率を考慮した評価が必要と考えます。そのためには、濾過機の入口と出口の箇所から採油を実施し、ふたつの分析結果から濾過効率を考慮し、摩耗進行の有無を評価することを推奨します。
報告№109-09255 報告№109-09255 | 分析№109-002403 分析№109-002403 | 109-002403 | 結論運転再開後、今回の分析項目に計数汚染度、油中金属濃度を追加して、再度分析を実施し、摩耗および油劣化の進行状況を確認されることを推奨します。特性低下分析結果は、全項目が良好の範囲にありました。したがって、油の特性低下は認められず良好と判断します。粘度粘度はmm/sと新油値.mm/sに対する粘度変化率が-％でした。粘度変化率の推奨管理限界値は、±％以内となっていますが、今回の結果はこの範囲内にあることから、良好と判断します。全酸価全酸価は.mgKOH/gと新油値以内にあり、良好と判断します。酸化安定度酸化安定度は、新油値と比較して十分に残存していることが必要ですが、今回の残存率は新油の％となっており、当社推奨の管理限界値の％以上であったことから、良好と判断します。汚染水分による汚染は確認されず、良好と判断します。水分濃度は、当社推奨の管理限界値の以下のであり、良好と判断します。摩耗摩耗粒子の結果、μm以下の鉄系摩耗粒子、局部的に高圧・高温となる場合に発生するフリクションポリマ、外部から混入したと思われる鉄錆等が比較的多く観察されました。異常摩耗の早期発見パラメータであるフェログラフィーのIs値がの乗とやや高く、摩耗粒子の形態観察の結果、μm以下の鉄系摩耗粒子、局部的に高圧・高温となる場合に発生するフリクションポリマが比較的多く観察されました。
報告№108-0387 報告№109-00050 | 分析№108-02609 分析№109-000233 | 109-000233 | 分析の結果、マイルドな摩耗状態で発生する微小な摩耗粒子が支配的であるものの、異常摩耗の早期発見パラメータであるフェログラフィーのIs値がの乗と高く、ギヤ歯面や転がり軸受などの減速機内部の摩耗が進行しつつあることが確認されました。現在のところ、本減速機は継続使用可能な状態にあると判断できますが、今後さらに摩耗が進行する場合が考えられますので、定期的に分析を実施することを推奨します。尚、この摩耗が転がり軸受で発生している場合、比較的早い時期にフレーキングに進展する場合も考えられますので、ヶ月以内に再度分析を実施し、摩耗進行の有無を確認されることを推奨します。これらのことは、SOAP／D－SOAPの結果、鉄が多く検出され、摩耗粒子の形態観察の結果、マイルドな摩耗状態で発生する微小な摩耗粒子が支配的であるものの、異常摩耗の早期発見パラメータであるフェログラフィーのIs値がの乗と高いこと以上のことから判断しています。
報告№110-00243 報告№110-00243 | 分析№110-000943 分析№110-000943 | 110-000943 | 診断目的本トライボ診断の目的は、冷却塔ファン減速機の潤滑油を採取し、潤滑油の粘度や油中摩耗粒子等を分析・評価を行い、減速機の潤滑状態を診断するとともに、今後の修繕計画に活用することである。診断結果潤滑油の性状と摩耗状態をトライボ診断により調査した結果、機器の潤滑状態と潤滑について以下のことが分かりました。機器の潤滑状態潤滑油中の摩耗粒子分析の結果から、現時点における摩耗の発生状況を確認しました。その結果、ギヤの摩耗が僅かに確認されたものの、摩耗速度は比較的遅く、継続使用可能な状態にあると判断します。これらのことは、異常摩耗の早期発見パラメータであるIs値が前回のの乗から今回の乗に桁減少したことフェログラフィーで観察された摩耗粒子が、μm以下のギヤ歯面から発生した摩耗粒子が確認されたものの、極僅かであったことSOAPの鉄濃度がppm、D－SOAPの鉄濃度がppmと検出量が僅かであったこと以上のことから判断しました。バックラッシ増加量による評価トライボ診断では、油中摩耗粒子濃度からバックラッシの増加量を求め、初期のバックラッシに増加量を加え、その合計を設計許容値と比較し減速機の余寿命を判断します。本減速機の構造から摩耗が進行しやすい箇所と推定されるのは、スパイラルベベルギヤとスパイラルベベルピニオンの歯面と考えられます。そこで、このSBGとSBPが接触する歯面におけるピッチ線上の摩耗量を分析結果から定量的に評価しました。ここでは、第段ベベルギヤのモジュール、ピッチ円径、歯幅、歯数のSBG、SBPの各寸法を用い、噛み合い面の分のが接触摩耗面積と仮定し、この部分が摩耗した場合のバックラッシの増加分を分析結果から推定しました。 ・ さらに、バックラッシの増加量による評価を行う場合は、バックラッシを調整する分解点検からの増加量を評価することが重要ですが、本設備の分解点検からの稼働時間は不明であるため、これまでのご提供いただいた情報から年間の稼働時間を平均時間とし、分解点検からの今回採油までの稼働時間も不明であるため、前回分解点検が年月～月であることから年と仮定しました。計算の結果、本減速機のSBGとSBP間のバックラッシの増加量は、年間で約.μmとなりました。この増加量は、初期バックラッシをμmとしても今回解析結果のバックラッシ増加分.μmを加えても.μmとなり、良好な状態にあると考えられます。を示す、粘度、水分、全酸価、IR、RBOTの結果、RBOTを除く各データは良好の範囲にありました。RBOTは、minと管理限界値であるmin以上であり、継続使用可能と判断できますが、更油を実施した年月以降のRBOT値のデータの変化から余寿命を評価した結果、表および図に示す通り年月となりました。本試料油の添加剤は、一般にタービン油に比較して極圧添加剤や摩耗防止剤などの影響で、RBOTの試験結果が変動する傾向があります。そのため、ギヤ油の余寿命の評価を行うためには、RBOTの結果に加え、粘度、全酸価、IRなどのデータを総合的に判断することが必要です。今回の分析結果からは、全てのデータは良好であり、本試料油は継続使用可能な状態にあると判断します。
報告№109-09094 報告№112-00124 | 分析№109-000870 分析№112-000446 | 112-000446_date121122 | 潤滑油および軸受は継続使用可能な状態にあると判断します。はフェログラフィーおよびSOAP-Tの結果から総合的に判断した結果、正常な状態にあると考えられます。フェログラフィー【定量分析：Is値】Is値は異常摩耗の早期発見パラメータのつで、摩耗粒子を定量化するために用います。今回のIs値はのマイナス乗と低い値でした。フェログラフィー【定性分析：摩耗粒子および摩耗形態観察】分析結果から比較的多く観察された粒子は、以下の通りでした。正常な摩耗粒子・潤滑状態が正常なマイルド摩耗により発生。Iカップリング発光分光分析【SOAP-T】検出された金属元素から発生箇所を推定すると、以下の通りでした。カルシウム、ナトリウム・外部混入異物．水分、計数汚染度、重量汚染度は共に良好でした。．粘度、酸価、IR、RBOTの各データは良好でした。尚、RBOTがminと管理基本値のminに比較して.min減少していました。このまま継続使用した場合、この減少傾向から限界値に到達するのは、別紙図RBOTの減少傾向に示すように年月と推定されました。残りの継続使用期間は、約年ヶ月であると予測されます。≪状態監視とパラメータ≫分析の目的および各分析のパラメータは以下の通りです。特性低下目的：油の分析結果から、や劣化傾向ならびに添加剤の消耗程度、残存寿命などを確認する。粘度JISK酸価JISK赤外線吸収スペクトルJISK酸化安定度試験JISK汚染目的：油の分析結果から、砂塵あるいは水・異種油などによるや、異物混入の有無を確認する。水分JISK計数汚染度JISB重量汚染度JISB光学顕微鏡観察摩耗目的：油中の摩耗粒子を分析する事により、回転・摺動部の潤滑状態、摩耗劣化の程度、余寿命などを解析する。摩耗診断電子顕微鏡観察JISKX線マイクロアナリシス油中金属濃度JISK≪分析結果≫特性低下粘度：良好粘度値mm/sの管理基本値mm/sに対する変化率は-.％であり、○○管理限界値±％以内に留まっています。酸価：良好酸価.mgKOH/gは管理基本値の.mgKOH/gに比較し高くはあるものの、有機物・有機化合物試験の結果で油劣化の兆候を示すカルボン酸の吸収が見られないことから問題は無いと判断します。赤外線吸収スペクトル：良好酸化安定度試験：良好酸化安定度試験の結果、数値minは○○管理限界値min以上に留まっており、現時点での使用は可能と判断します。汚染水分：良好水分値は○○管理限界値以内に留まっています。計数汚染度：良好計数汚染度はNAS級と当社推奨の管理限界値NAS級以内にあります。重量汚染度：良好重量汚染度は.mg/mlと当社推奨の管理限界値mg/ml以内にあります。光学顕微鏡観察：良好光学顕微鏡写真は捕捉された汚染物の量は少なく、スラッジは確認されませんでした。摩耗摩耗診断：良好摩耗診断の結果、異常摩耗の早期発見パラメータであるIs値がのマイナス乗と良好の範囲にあることから、潤滑状態は正常と判断します。電子顕微鏡観察・X線マイクロアナリシス：今回は実施していません。油中金属濃度：良好油中金属濃度の結果、外部から混入したと思われるカルシウム、ナトリウムが検出されたものの、良好と判断します。
報告№109-09167 報告№109-09167 | 分析№109-001380 分析№109-001380 | 109-001380 | 分析の結果、観察された摩耗粒子には、微小な疲労摩耗粒子が比較的多く観察されました。発生している摩耗形態は、疲労摩耗でした。これを反映して異常摩耗の早期発見パラメータであるフェログラフィーのIs値が前回のの乗と若干高く、潤滑状態が厳しくなりつつあることが確認されました。本機は、回転数が毎分回転ときわめて低速であるため良好な油膜の形成はし難く、このことが、潤滑状態がやや厳しくなっている要因だと思われます。潤滑状態が厳しくても、回転数が低速であることから状態の急変はないと思われますが、念のため定期的な分析により摩耗の進行状況を確認する必要があります。次回分析の時期を理論的に求めたところ、最短で約時間となりました。この時間は、油中汚染物が均一になるために必要とする時間であり、この時間を経過すれば、再分析の結果から状態の傾向を確認することが可能となりますので、これを参考に次回分析時期を検討されることを推奨します。計数汚染度はやや高い値となっています。計数汚染度はやや高い値となっています。計数汚染度はNAS級と当社推奨の管理限界値のNAS級以内にあるものの、やや高い値となっています。重量汚染度は.mg/mlとなっています。重量汚染度は.mg/mlとなっています。機器の潤滑状態フェログラフィーの結果、微小な疲労摩耗粒子が多く観察されています。SOAPの結果、銅が検出されています。SOAPの結果、摩耗により発生する銅、の添加剤成分であるリンが検出されています。D－SOAPの結果、鉄が検出されています。D－SOAPの結果、摩耗により発生する鉄が検出されています。フェログラフィーの結果、微小な疲労摩耗粒子が多く観察されています。フェログラフィーの結果、異常摩耗の早期発見パラメータであるIs値がの乗とやや高く、摩耗粒子の形態観察の結果、微小な疲労摩耗粒子が多く観察されています。
報告№109-09136 報告№112-00359 | 分析№109-001160 分析№112-001399 | 112-001399 | 軸受は継続使用可能な状態にあると判断します。但し、SOAPの銅濃度が増加していたことから、以下の対策が必要です。油劣化の確認今後、別紙鉱油の酸化に対する金属触媒の影響に示すように銅濃度の増加に伴い酸化速度が速まる可能性があるため、今回の分析から短期間のうちに再分析を実施し、油劣化の進行状況を確認することを推奨します。はフェログラフィーおよびSOAP／D-SOAPの結果から総合的に判断した結果、正常な状態にあると考えられます。フェログラフィー【定量分析：Is値】Is値は異常摩耗の早期発見パラメータのつで、摩耗粒子を定量化するために用います。前回に比較してIs値はのマイナス乗からマイナス乗と良好の範囲にあり、低い値でした。フェログラフィー【定性分析：摩耗粒子および摩耗形態観察】分析結果から比較的多く観察された粒子は、以下の通りでした。正常な摩耗粒子・潤滑状態が正常なマイルド摩耗により発生。Iカップリング発光分光分析【SOAP／D-SOAP】検出された金属元素から発生箇所を推定すると、以下の通りでした。銅・軸受等リン、亜鉛・添加剤カルシウム、ナトリウム・外部混入異物銅を使用した箇所の溶出前回に比較してSOAPの結果で銅がからppmに増加していたことから、銅を使用した箇所の溶出が進行していると推定されます。銅の溶出箇所は、貴社ご提供の図面からデフレクターとバッフルという部品からと考えられます。これらの部品はオイルシールの役目を果たしていることから、溶出が継続した場合、シャフトとのギャップが増大し、油漏れの原因になることが懸念されます。巡視の際には油漏れと油面の低下に注意を払う必要があります。今後は、銅の溶出が継続した場合、ギャップが増大することにより油漏れが発生し、さらには油面低下により潤滑不良が発生し、摩耗が進行することが懸念されます。また、銅濃度の増加は、別紙鉱油の酸化に対する金属触媒の影響に示すように濃度の増加とともに酸化速度が加速することが分かっています。前回に比較して計数汚染度はNAS級からNAS級からランク低下し、重量汚染度は.mg/mlから.mg/mlに増加しているものの、共に良好でした。分析結果は良好と判断します。計数汚染度計数汚染度はNAS級と当社推奨の管理限界値のNAS級以下にあり、良好と判断します。重量汚染度は.mg/mlと当社推奨の管理限界値のmg/ml以下にあり、良好と判断します。SOAPの結果、銅が高い値でした。SOAPSOAPの結果、油の添加剤成分であるリン、亜鉛が検出されました。一方、銅が検出されました。銅を使用した部分の溶出が進行していると考えられます。この溶出は検出された亜鉛系添加剤の成分と銅が反応し、溶出することが知られています。別紙鉱油の酸化に対する金属触媒の影響に示すように銅濃度が増加すると酸化速度が速まります。D-SOAPD-SOAPの結果、摩耗により発生する鉄および錫が検出されていないことから、良好と判断します。フェログラフィー異常摩耗の早期発見パラメータであるフェログラフィーのIs値がのマイナス乗と良好の範囲にあることから、摩耗状態は正常と判断します。
報告№105-0371 | 分析№105-02477 | 105-02477 | 濾過前の試料油を分析した結果、計数汚染度が前回NAS級から、今回NAS級に約年ヶ月でランク上昇しました。摩耗粒子形態観察及びフィルタ写真の結果、鉄錆、砂等が観察されているため、汚染度が上昇した要因は、外部から混入したと思われる異物によるものと考えられます。但し、潤滑異常の早期発見パラメータである摩耗過酷度を示すIs値がの乗と非常に良好の範囲にあることから、潤滑状態は良好な状態にあると判断します。
報告№105-6050 報告№107-0445 | 分析№105-01529 分析№107-02545 | 107-02545 | 分析の結果、現在のところ継続使用可能な状態にあると思われますが、フェログラフィーの摩耗粒子形態観察から、軸受摺動面および軌道面では局部的に金属接触が発生していることが確認されており、今後さらに摩耗が進行することが懸念されるため、ヶ月以内に再度分析を実施し、摩耗の進行状況を確認することを推奨します。尚、SOAPの結果で銅がppm検出されました。これは、銅を使用した箇所の溶出が発生していると考えられました。銅の溶出は、潤滑油添加剤の亜鉛系添加剤の影響であることが知られており、銅が検出された原因は、この影響により溶出した銅が検出されたものと考えられました。油中の銅濃度が高い場合、別紙鉱油の酸化に対する金属触媒の影響に示すように酸化速度が速まりますので、酸化劣化の進行状況を油分析により監視されることを推奨します。これらのことは、異常摩耗の早期発見パラメータであるフェログラフィーのIs値がのマイナス乗と良好の範囲にあるものの、摩耗粒子形態観察の結果、金属接触が厳しい場合に発生するシビア粒子が多く観察されたことSOAPで銅が多く検出され、SOAP／D－SOAPで鉄が検出されたこと以上のことから判断しました。
報告№109-09448 報告№110-00231 | 分析№109-002802 分析№110-000940 | 110-000940 | 摩耗状態摩耗状態は、潤滑油中に含まれる金属成分と濃度を調査し、その結果で評価します。金属元素と濃度の分析は、試料油を以上の高温で発光させ、その光を分光器で分光し、分光によって得られた光の強度と金属固有の波長とから元素を特定するIカップリング発光分光分析法を用います。今回の試料はディーゼルエンジン油でしたが、検出された金属元素は、SOAPの結果表に示すように、鉄、鉛、クロム、アンチモン、錫、リン、亜鉛、カルシウム、アルミニウム、ケイ素、ナトリウム、マグネシウム、ホウ素でした。これら検出された金属元素から発生箇所を推定すると、鉄、鉛、クロム、アンチモン、錫・エンジン部品リン、亜鉛、カルシウム、ホウ素・オイル添加剤アルミニウム、ケイ素、ナトリウム、マグネシウム・外部混入異物であると思われます。このうち、機械部品が摩耗して検出される元素はのグループです。検出された金属粒子を観察した結果、観察されたのは正常な潤滑状態で発生する摩耗粒子であったことから、粒子は、正常な潤滑状態のマイルド摩耗で発生していることが分かりました。金属以外に観察されたのは、高温・高圧となった局部に入り込んだ潤滑油が高分子化したフリクションポリマでした。一方、異常摩耗の早期発見パラメータであるフェログラフィーのIs値は、潤滑状態がやや厳しいの乗となっており、金属元素から推定するとシリンダ、ピストンリング、カムロール、クランクメタル等の潤滑部はやや厳しい潤滑状態にあると考えられました。・フリクションポリマフリクションポリマは、潤滑油油が軸受軌道面で高圧下に押し込められ高圧状態になると同時に、圧縮熱も発生して高温状態になります。その結果、潤滑油が重合して発生することが知られています。そのため、高圧高温状態の解消がなされなければ、潤滑油は劣化する場合があります。・カルシウムなどの析出油中金属濃度を発光分光法による分析で固形分のカルシウムがppm検出され、また鉄もppm検出されました。エンジンオイル中に検出されるカルシウムは、燃焼ガス中に含まれている硫黄分と反応して微小サイズの硫酸カルシウム、いわゆる石膏が生成されます。この硫酸カルシウムは、モース硬度がとコンロッドやクランクメタルの主成分である錫や鉛の～と同等の硬さで、サイズは数μmから数十μmになることもあります。これらが軸受の油膜に混入した場合は、潤滑面では摩耗形態の中で摩耗速度が最も早い切削摩耗が発生し、メタルは短期間で摩耗することが判明しています。本試料の場合は、この硫酸カルシウム濃度が比較的高く、また鉄も検出されています。さらにメタル主成分の錫が検出されたことから、硫酸カルシウム等が軸受摺動面に噛み込み、ミクロの切削バイト効果によりメタルの切削摩耗が発生していると推定できます。潤滑油中の固形分としてのカルシウムは、オイルリングやトップリングが正常であれば検出されないものですが、オイルリングなどが摩耗していると、燃焼ガスや未燃焼ガスが燃焼室から潤滑油中に入り易くなると思われます。全酸価はmgKOH/gと新油値mgKOH/gに比較して高く、IRの結果でも油劣化の兆候を示すカルボン酸と思われる吸収がcm-近傍に確認されました。エンジンオイルを分析した結果、油劣化が進行しつつあると考えられますので、更油を計画することを推奨します。更油に際しては、単にエンジンオイルを更油するだけではなく、いわゆるフラッシングオイルでエンジン内部を十分清浄にし、その後更油をすることが必要です。全酸価はmgKOH/gと新油値mgKOH/gに比較して高く、IRの結果でも油劣化の兆候を示すカルボン酸と思われる吸収がcm-近傍に確認されました。粘度粘度はmm/sと新油値mm/sに比較して、粘度変化率は+％で、当社推奨の管理限界値内にあり、良好と判断します。水分はppmと当社推奨の管理限界値の以下であり、良好と判断します。全酸価全酸価はmgKOH/gと新油値mgKOH/gに比較して高い値でした。全塩基価全塩基価はmgKOH/gと当社推奨の管理限界値mgKOH/g以上であることから、良好と判断します。IRIRの結果、油劣化の兆候を示すカルボン酸の吸収が確認されました。計数汚染度計数汚染度はNAS級と汚染されていました。重量汚染度は.mg/mlでした。粒度分布粒度分布は.～.μmの範囲にあり、.μmにピークが確認されました。機器の潤滑状態摩耗粒子診断の結果、潤滑状態が正常な場合に発生するマイルド摩耗粒子が比較的多く観察されました。SOAPによる油中金属濃度SOAPによる油中金属濃度の結果、鉄、鉛、クロム、錫、油の添加剤成分であるリン、亜鉛、カルシウム、ホウ素、外部から混入したと思われるアルミニウム、ケイ素、マグネシウムが検出されました。SOAPによる油中金属濃度SOAPによる油中金属濃度の結果、鉄、鉛、クロム、アンチモン、錫、油の添加剤成分と思われるリン、亜鉛、カルシウム、外部から混入したと思われるアルミニウム、ナトリウム、マグネシウムが検出されました。摩耗粒子診断摩耗粒子診断の結果、異常摩耗の早期発見パラメータであるIs値がの乗とやや高く、潤滑状態が正常な場合に発生するマイルド摩耗粒子が比較的多く観察されました。
報告№107-4538 報告№107-4538 | 分析№107-01769 分析№107-01769 | 107-01769 | 水車軸受の油面が、新油の補充を実施していないにもかかわらず、..から.までの間にmm上昇した。油面確認時の油温はないしで熱膨張による油面上昇ではなく、また、目視で油面の上昇が確認されており、油面継電器の誤動作でもないと思われる。尚、今回採油後に新油に全量交換した。油面が上昇した原因を、潤滑油分析の結果から検討する。油面の上昇原因一般的に、油面上昇が発生する原因として推定されることは、以下の点が考えられます。水分の混入泡立ち性能の低下これらの推定される原因を分析結果から確認しました。水分の混入水分の結果、水分はppmと管理限界値内にあり良好でした。今回確認された油面の上昇幅は、お客様からの情報によればmmです。仮に水分の混入により油面が上昇したとすると油槽底部からmmの部分は全て水分と考える必要があります。今回採油が油槽底部からcm程度のところから実施しておりますので、水と油の境界付近からmm程度しか離れておりませんので、少なくとも水分は以上になると思われます。したがって、油面の上昇は、水分の混入によるものではないと思われます。泡立ち性能の低下泡立ち性能試験は、試験管に入れた規定量のタービン油に、強制的に空気を吹き込み、吹き込み前後のあわ立ち度と泡安定度をmlで表すものです。シーケンスⅠは、試験管に空気を規定時間吹き込んだ後、油面から泡の上部までの容量を測定し、その後、泡がどの程度残るかを知るため、一定時間経過後に再度容量を測定するもので、あわ立ちのし易さと、泡の消えやすさを知る試験で、起泡性の数値が大きいほど泡立ちがしやすく、また消泡性の数値が小さいほど泡が消えやすいことを示すもので、一般には新油の起泡性はml未満、消泡性はmlです。シーケンスⅡは、で同じ試験を行うもので、評価はシーケンスⅠと同様です。シーケンスⅢは、からまで試験管内の油温を下げ、そこで再度あわ立ち試験を行うものです。これらの結果から、室温、或いは、高温状態での起泡性と消泡性を知るのがあわ立ち性能試験で、今回実施した泡立ち試験の結果は、シーケンスⅠが-、シーケンスⅡが-、シーケンスⅢが-とやや高い値でした。中でも、シーケンスⅠでは泡立ち度が高く、さらに泡安定度がmlとなり、泡が完全に消えていないことが確認され、消泡性能が低下していることが分かりました。以上のことから、消泡性能の低下が油面上昇の原因の一つであると考えられました。軸受の潤滑状態D－SOAPで軸受メタルの主成分である錫が検出されましたが、微量であることから、軸受は継続使用可能と判断します。但し、計数汚染度がNAS級とやや高い値でした。摩耗粒子形態観察で鉄錆、砂が多く観察されたことから、汚染度が高い原因は、外部から混入したと思われる異物の影響と考えられました。これらの異物が軸受摺動面に噛み込み摩耗を進行させる場合がありますので、更油後の汚染状態を確認することを推奨します。潤滑を確認するために実施した粘度、全酸価、IR、RBOTの結果、全てのデータが良好の範囲にあり、消泡性能の低下に関係する分析データは確認されませんでした。
報告№106-4500 報告№106-6009 | 分析№106-00057 分析№106-00137 | 106-00137 | 初期試験を分析した結果、全てのデータ良好の範囲にありますが、サーボシリンダ内壁の摩耗が確認されており、今後、摩耗の進行による汚染度の上昇が予測されました。汚染度の上昇が原因でバルブ類の動作障害が発生することが懸念されるため、ヶ月後に精点Bを実施し、汚染状態を確認されることを推奨します。これらのことは、計数汚染度がNAS級とやや高く、異常摩耗の早期発見パラメータであるIs値がと良好の範囲にあるものの、摩耗粒子形態観察の結果、金属接触が厳しい場合に発生するシビア粒子がやや多く観察されたこと以上のことから判断しました。
報告№109-09166 報告№113-00124 | 分析№113-000470・471 | 113-000470_471 | の評価を示す粘度、水分、酸価、IRの各データは、前回同様に当社推奨の管理限界値内にあることから、継続使用可能と判断します。濾過効率の確認表に示す通り濾過効率は～％と比較的高く、かつ、清浄機出口サンプリング弁から採取した試料油の汚染度がNAS級と清浄な状態を保持できていることから、濾過精度は確保できていると判断します。機器の潤滑状態油清浄機がなかったとした場合、NAS級以上の汚染された状態になることが推定されますが、この換算値を前回の油清浄機入口の換算値と比較した結果、表に示すように粒子数に大きな変化は見られないことから、摩耗は安定していると判断します。を示す粘度、水分、酸価、IRの各データは、前回同様に良好でした。油清浄機の濾過効率による油汚染度管理に関する考察油清浄機の濾過効率の指標であるβ値を確認するため、油清浄機の入口側と出口側の配管より採油を実施し、計数汚染度を実施しました。その結果を下表に示します。 ・ここで、 EMBEDExcel.Sheet.式および表に示す通り、その結果、～μmレンジが%～μmレンジが%～μmレンジが%～μmレンジが%であり、出口側の汚染度もNAS級と清浄な状態を保持できていることから、濾過精度は確保できていると判断できます。機器の摩耗油清浄機が設置されていることでNAS級と清浄になっています。油濾過機がないと仮定した場合、表に示すように計算により求めた～μmレンジの汚染度はNAS級以上の汚染状態になる可能性を示唆するものととらえる事が出来ます。他のレンジを同様に計算すると以下のようになり、NAS級以上となります。EMBEDExcel.Sheet.この換算値を前回の油清浄機入口の換算値と比較した結果、～μmサイズの粒子は減少傾向にあることから、摩耗は安定していると判断します。
報告№108-0383 報告№108-0383 | 分析№108-02564 分析№108-02564 | 108-02564 | 分析の結果、SOAPを除く項目は良好で、前回に比較して計数汚染度、SOAP／D－SOAPの鉄および錫濃度、フェログラフィーの各データに変化がない、若しくは減少傾向を示しており、摩耗は安定していると判断します。SOAPの結果、前回同様に銅がppm検出されており、銅を使用した部分の溶出が発生していると考えられます。この溶出は亜鉛系添加剤成分の亜鉛と銅が反応し、溶出することが知られています。銅濃度は別紙鉱油の酸化に対する金属触媒の影響に示すように銅濃度が増加すると酸化速度が速まりますので、酸化劣化の進行状況を油分析により監視されることを推奨します。は良好と判断します。計数汚染度は良好と判断します。計数汚染度はNAS級と当社推奨の管理限界値のNAS級以内にあり、良好と判断します。重量汚染度は良好と判断します。重量汚染度は.mg/mlと当社推奨の管理限界値のmg/ml以内にあり、良好と判断します。機器の潤滑状態SOAPの結果、銅が多く検出されています。SOAPの結果、銅が多く検出されています。SOAPの結果、油の添加剤成分であるリン、亜鉛が検出されています。一方、銅が検出されています。銅を使用した部分の溶出が発生していると考えられます。この溶出は亜鉛系添加剤成分の亜鉛と銅が反応し、溶出することが知られています。銅濃度は別紙鉱油の酸化に対する金属触媒の影響に示すように銅濃度が増加すると酸化速度が速まりますので、酸化劣化の進行状況を全酸価の変化で監視されることを推奨します。D－SOAPの結果は良好です。D－SOAPの結果、摩耗により発生した鉄や軸受メタルの主成分である錫が検出されていないことから、良好と判断します。フェログラフィーの結果は良好です。異常摩耗の早期発見パラメータであるフェログラフィーのIs値がのマイナス乗と良好の範囲にあることから、潤滑状態は正常と判断します。
報告№109-09249 報告№111-00162 | 分析№109-001747 分析№111-000829 | 111-000829 | 潤滑油は継続使用可能な状態であり、また運転中における潤滑状態も正常であったものと判断します。本試料油は、分析結果の全ての分析項目の値が当社推奨の管理基準値を満たしており、新油分析値との比較結果も問題となる値はありませんでした。分析結果特性低下特性低下に係るパラメータの分析結果は良好と判断します。粘度粘度はmm/sと新油値mm/sに対する粘度変化率は-.％で、当社推奨の管理限界値である±％以内にあり、良好と判断します。全酸価添加タービン油の全酸価は、油メーカによって初期値が違うため統一した管理基準を設定するのが困難であることから、当社では管理限界値を設定しておらず、新油分析値との比較及び他の分析項目の結果より全酸価の状態判断を行います。その結果、全酸価は.mgKOH/gと新油値.mgKOH/gに比較して若干高くなっていますが、IRチャートに示すように劣化の兆候として現れるカルボン酸などの有機物・有機化合物の発生が確認されていないことから、良好と判断します。酸化安定度酸化安定度はminであり、当社推奨の管理限界値のmin以上であることから良好と判断します。有機物・有機化合物有機物・有機化合物は、IRチャートによる新油分析値との比較の結果、cm-付近に劣化の兆候を示すカルボン酸の吸収が確認されていないことから、良好と判断します。色相はLであり、新油値のL.に比較して大きな変化はないことから、良好と判断します。汚染に係るパラメータの分析結果は良好と判断します。水分はppmであり、当社推奨の管理限界値の以下であることから良好と判断します。汚染粒子数はNAS級であり、当社推奨の管理限界値のNAS級以内であることから良好と判断します。汚染度物重量は.mg/mlであり、当社推奨の管理限界値のmg/ml以内であることから良好と判断します。摩耗運転中における潤滑状態は正常であったものと判断します。異常摩耗の早期発見パラメータであるフェログラフィーのIs値がのマイナス乗と当社基準値と比較して良好の範囲にあったことから、潤滑箇所の潤滑状態は正常と判断します。金属濃度SOAP法により金属濃度を測定した結果、外部から混入したと思われるリンがppm検出されましたが僅かであり良好と判断します。金属濃度酸溶解法により金属濃度を測定した結果、潤滑箇所で発生する金属接触によって検出される錫、外部から混入したと思われる亜鉛、カルシウムが、ナトリウムが検出されましたが僅かであり良好と判断します。
報告№109-09136 報告№112-00666 | 分析№109-001160 分析№112-003081 | 112-003081 | 粘度および消泡性能の低下が確認されました。今後は障害予防を目的に以下の対策を推奨します。更油、或いは、部分更油粘度が低下していたことから、今後適正な粘度範囲で使用していない場合、ギヤ歯面やベアリング軌道面で油膜切れが発生し、摩耗が進行することが懸念されるため、更油、或いは、部分更油を推奨します。追加分析消泡性能が低下した場合、ギヤ歯面での油膜形成に影響が出て摩耗が進展することがありますので、フェログラフィーおよびSOAP-Tを追加して摩耗により発生する油中金属濃度や潤滑状態を確認することを推奨します。粘度粘度はmm/sと新油値mm/sに比較して、粘度変化率は-％で、前回同様に当社推奨の管理限界値である±％を超えていました。今後、適正な粘度範囲で使用していない場合、ギヤ歯面やベアリング軌道面で油膜切れが発生し、摩耗が進行することが懸念されます。泡立ち試験泡立ち試験の結果は、-と新油値が-であるのに比較して高い値となっていたことから、消泡性能が低下していることが分かりました。今後の使用状況によっては油の酸化劣化が進行したり、ギヤ歯面およびベアリング軌道面で油膜切れが発生したりする場合があるため、消泡剤の添加による消泡性能の改善など何らかの対応が必要になると思われます。分析結果粘度および消泡性能が低下していることが確認されました。粘度粘度はmm/sと新油値mm/sに比較して、粘度変化率は-％で、当社推奨の管理限界値である±％を超えていました。泡立ち試験泡立ち試験は-と新油に比較して高い値でした。水分はppmと当社推奨の管理限界値の以下であり、良好と判断します。酸価はmgKOH/gと新油値mgKOH/g以下にあり、良好と判断します。
報告№109-09136 報告№110-00435 | 分析№109-001160 分析№110-001964 | 110-001964_date110118 | 潤滑油および軸受はフレーキングが確認されていないことから、継続使用可能な状態にあるものの、摩耗が進行することが懸念されるため、以下の対策を推奨します。今後、摩耗の進行を監視するため、定期的に分析を実施し、摩耗の進行状況を確認することを推奨します。次回の採油時期を理論的に求めたところ、使用時間が最短で約時間経過後となりました。この時間は、油中汚染物が均一になるために必要とする時間であり、この時間を経過すれば、再分析の結果から潤滑状態の傾向を確認することが可能となります。今回計算した理論時間を参考に次回採油時期を検討されることを推奨します。
報告№109-09136 報告№112-00704 | 分析№109-001160 分析№112-003248 | 112-003248 | 油の劣化は確認されず、汚染度も良好な範囲にあることから、継続使用可能な状態にあると判断します。軸受は継続使用可能な状態にあると判断します。はフェログラフィーおよびSOAP／D-SOAPの結果から総合的に判断した結果、正常な状態にあると考えられます。フェログラフィー【定量分析：Is値】Is値は異常摩耗の早期発見パラメータのつで、摩耗粒子を定量化するために用います。Is値は前回に比較しての乗からマイナス乗と、低い値でした。フェログラフィー【定性分析：摩耗粒子および摩耗形態観察】分析結果から観察された全ての粒子量は少でした。計数汚染度は、前回に比較してNAS級からNAS級にランク上昇し、重量汚染度は、.mg/mlから.mg/mlに増加しているものの、共に当社推奨の管理限界値以下であり、良好でした。．粘度、水分、酸価、IRの各データは、前回同様に良好でした。分析結果は良好と判断します。粘度粘度はmm/sと新油値mm/sに比較して、粘度変化率は-.％で、当社推奨の管理限界値である±％以内であり、良好と判断します。水分は.ppmと当社推奨の管理限界値の以下であり、良好と判断します。酸価は.mgKOH/gと新油値以上にあるものの、IRの結果で油劣化の兆候を示すカルボン酸の吸収が確認されていないことから、良好と判断します。IRIRの結果、油劣化の兆候を示すカルボン酸の吸収ピークが確認されていないことから、良好と判断します。は良好と判断します。計数汚染度計数汚染度はNAS級と当社推奨の管理限界値のNAS級以下であり、良好と判断します。重量汚染度は.mg/mlと当社推奨の管理限界値のmg/ml以下であり、良好と判断します。は正常と判断します。SOAPSOAPの結果、油の添加剤成分であるリンがppm、検出されました。D-SOAPD-SOAPの結果、外部から混入したと思われるカルシウムが、ナトリウムが検出されました。フェログラフィー異常摩耗の早期発見パラメータであるフェログラフィーのIs値がのマイナス乗と良好の範囲にあり、摩耗状態は正常と判断します。
報告№108-0387 報告№108-0497 | 分析№108-02609 分析№108-03578 | 108-03578 | 汚染度、ギヤ及び軸受の潤滑状態を確認する。今回の採油は、対象設備の停止中にドレンバルブから実施しているため、油循環中に採油した場合に比較し、油中粒子の沈降の影響を受け、分析データが高濃度に出る可能性があります。今回の分析は以上のことを踏まえて結果を検討します。分析の結果、前回に比較して計数汚染度の粒子数、SOAP／D－SOAPの鉄濃度、D－SOAPの亜鉛濃度に増加傾向が確認されています。さらに異常摩耗の早期発見パラメータであるフェログラフィーのIs値がの乗から乗に桁上昇し、摩耗粒子の形態観察で金属接触が厳しい場合に発生するシビア粒子、疲労摩耗粒子が多く観察されたことから、潤滑状態が厳しくなっていることが分かりました。Is値がの乗と非常に高く、今後摩耗が急激に進行することが懸念されるため、運転再開後に再度分析を実施し、摩耗の進行状況を確認されることが必要と判断します。次回の採油は、粒子の沈降の影響を少なくすることが重要であり、そのため油中粒子が均一な分散状態で実施されることを推奨します。尚、バックラッシの増加量を分析結果から計算し、CBMによる傾向監視に役立てる事が出来ますので、構造が確認できる図面、ギヤの形式、歯形、モジュール、歯数、回転数、増速比、歯幅をお知らせ下さい。計算結果を報告します。
報告№108-0030 報告№108-7003 | 分析№108-00153 分析№108-00418 | 108-00418 | 初期試験を実施した結果、摩耗の安定が確認され、潤滑油も継続使用可能と判断します。これらのことは、前回に比較して、計数汚染度はランク減少し、SOAP／D-SOAPの鉄および錫濃度に変化がないこと異常摩耗の早期発見パラメータであるフェログラフィーのIs値がのマイナス乗と良好の範囲にあること以上のことから判断しました。
報告№104-8044 報告№104-8057 | 分析№104-02040 分析№104-02582 | 104-02582 | 設備の保全適正化、コスト削減を図るため状態基準保全の導入を進めている中で、本機器はCBMによる分解点検周期の延長を行うこととしている。そこで、現在実施している振動診断法に加えて精度の高いCBMを目指しトライボ診断を実施することとした。トライボ診断の結果、軸受軌道面、転動面、保持器摺動面には異物の噛み込みにより発生した損傷や油膜切れにより発生した損傷の発生があるものの、軸受寿命の指標とされるフレーキングの発生は確認されず、現在のところは継続使用可能な状態にあると判断します。但し、損傷が起点となってフレーキングに進展するため、清浄な油を充填するとともに油槽内を念入りに清掃し、損傷発生の抑制に心がける必要があります。これらのことは、異常摩耗の早期発見パラメータであるフェログラフィーのIs値がの乗とやや高く、摩耗粒子の形態観察の結果、異物の噛み込みにより発生した切削粒子や摩擦熱が高い場合に発生する黒錆が多くみられたことD－SOAPの結果、摩耗により発生した鉄が検出されたこと以上のことから判断しました。今回採油が軸受油槽のドレンバルブから機器停止中に採油を実施しているため、油槽底部や配管内に残留していた汚染物が採取された可能性があります。油交換を実施する際には油槽内部の清掃を念入りに実施されることを推奨します。尚、を示す粘度、水分、全酸価、IRの各データが良好であることから、この油は継続使用可能と判断します。
報告№105-0194 | 分析№105-01303 | 105-01303 | 濾過前の試料油を分析した結果、計数汚染度がNAS級と前回に比較して等級には変化はないものの、μm以上の粒子サイズの粒子数に増加傾向が確認され、軸受メタルの主成分である錫がからにヶ月間で増加していました。軸受メタルの摩耗進行が懸念されました。但し、採取箇所に変更があり、この影響でデータが若干変動した可能性があります。摩耗粒子の形態観察の結果で、潤滑状態が厳しい場合に観察されるシビア摩耗粒子と呼ばれる粒子が見られていました。これは、油膜が局部的に切れて発生したことを示しており、起動・停止時などの低速時に発生したと思われます。増加傾向が比較的小さいため、直ちに異常な潤滑状態へと推移するとは思われませんが、念のため、ヶ月程度経過した時点で再度分析を実施し、摩耗の進行状況を確認することを推奨します。
報告№109-09136 報告№111-00297 | 分析№109-001160 分析№111-001415 | 111-001415 | 軸受は継続使用可能な状態にあると判断します。但し、フレッティング摩耗の進行が懸念されるため、以下の対策が必要です。フレッティング摩耗の進行を監視するため、定期的な分析を実施し、摩耗の進行状況を確認することを推奨します。フェログラフィー異常摩耗の早期発見パラメータとして摩耗粒子を定量化して評価するフェログラフィーのIs値は、前回のの乗から乗に上昇し、潤滑状態が厳しくなっていることを示していました。摩耗粒子の形態で比較的多く観察された粒子は、潤滑状態が正常な場合に発生する摩耗粒子、フレッティングにより発生する赤錆でした。これらの摩耗粒子が観察された場合、潤滑部で発生している摩耗形態は、正常なマイルド摩耗と微振動によるフレッティング摩耗であることが分かります。フレッティングは、軸と内輪内面軸受箱と外輪外面軌道輪と転動体の箇所で発生する可能性があります。フレッティング粒子は酸化して硬いため、軸受軌道面に噛み込んだ場合はその傷が疲労剥離の起点となり、疲労摩耗へと進展することが想定されます。Iカップリング発光分光分析供試のギヤ油を分析した結果、検出された金属元素は、SOAPの結果表に示すように、鉄、銅、アンチモン、ニッケル、錫、リン、亜鉛、カルシウム、ケイ素、ナトリウムが検出されました。これらの検出された金属元素から発生箇所を推定すると鉄、銅、アンチモン、ニッケル、錫・ギヤ・軸受等リン・オイル添加剤亜鉛、カルシウム、ケイ素、ナトリウム・外部混入異物であると思われます。このうち、機械部品が摩耗したと思われる元素はのグループです。前回に比較して計数汚染度はNAS級と等級に変化はなく、良好でした。分析結果は良好と判断します。計数汚染度計数汚染度はNAS級と当社推奨の管理限界値のNAS級以内にあり、良好と判断します。重量汚染度はmg/mlでした。機器の潤滑状態フェログラフィーの結果、潤滑状態が正常な場合に発生する摩耗粒子、フレッティングにより発生する赤錆が比較的多く観察されました。SOAPSOAPの結果、摩耗により発生する鉄、銅、油の添加剤成分であるリンが検出されました。D－SOAPD－SOAPの結果、摩耗により発生する鉄が検出されました。フェログラフィー異常摩耗の早期発見パラメータであるフェログラフィーのIs値がの乗とやや高く、摩耗粒子の形態観察の結果、潤滑状態が正常な場合に発生する摩耗粒子、フレッティングにより発生する赤錆が比較的多く観察されました。
報告№109-09136 報告№110-00812 | 分析№109-001160 分析№110-003833 | 110-003833_date110420 | 対象設備および潤滑油は継続使用可能な状態にあると判断します。ディーゼルエンジンオイルには、油中の酸性物質を中和するために塩基成分が添加されています。そのため、全酸価に加えて全塩基価を実施し、管理されることを推奨します。本試料油は、機器停止中にドレン弁から採油されています。機器が停止している状態では、別紙油粒子の沈降の影響に示すように油槽内で撹拌がなくなり固形物が沈降するため、油中汚染度は高くなると推定されます。今後の採油は、極力運転中もしくは停止直後の油槽中層部から実施されることを推奨します。
報告№108-0411 報告№108-0450 | 分析№108-02744 分析№108-03036 | 108-03036 | 分析の結果、全てのデータが良好であることから、この油は継続使用可能と判断します。は良好と判断します。粘度は良好と判断します。粘度はmm/sと新油値.mm/sに比較して、粘度変化率は-％で、当社推奨の管理限界値である±％以内にあり、良好と判断します。水分は良好と判断します。水分は.ppmと当社推奨の管理限界値の以下であり、良好と判断します。全酸価は良好と判断します。全酸価は.mgKOH/gと新油値.mgKOH/gに比較して高い値であるものの、IRの結果で油劣化の兆候を示すカルボン酸の吸収が確認されていないことから、良好と判断します。IRの結果、良好と判断します。IRの結果、油劣化の兆候を示すカルボン酸の吸収が確認されていないことから、良好と判断します。
報告№101-6003 | 分析№101-00054 | 101-00054 | 精点Aを実施した結果、全酸価、重量汚染度を除く項目は良好であった。全酸価が.mgKOH/gとやや高い値であった。IRの結果、油劣化の兆候を示すカルボン酸の吸収が確認されており、全酸価が高い要因は、油が劣化し始めていたためであることが確認された。一方、重量汚染度がmg/mlと管理限界値のmg/mlを超えていた。D－SOAPの結果、鉄、銅、亜鉛、カルシウム、ナトリウムが検出され、且つ、光学顕微鏡写真の結果、茶色のスラッジがみられることから、汚染要因は、鉄及び銅系の摩耗粒子、外部から混入した異物、油のスラッジであるものと考えられた。前回データの分析時から油種が変更されているので、正確な酸化傾向は不明だが、たとえば、年前のデータから今回までの全酸価上昇傾向を、油種変更が無かったものとして限界に到達する時期を計算すると、.ヶ月後と推定された。このように、一定期間経過した点のデータを取ることで、更油の時期を検討可能となるため、同一油種での比較が必要であり、ヶ月後に再度分析を実施し、劣化の進行度を確認されることを推奨する。
報告№109-09496 報告№109-09496 | 分析№109-003023 分析№109-003023 | 109-003023 | ・摩耗状態D－SOAPの結果、潤滑油中からは摩耗により発生した鉄が検出されました。粒子観察の結果から、疲労摩耗粒子が観察されたことから、潤滑部で発生している摩耗形態は疲労摩耗であることが分かりました。現在のところ、転がり軸受寿命の指標としている摩耗粒子が観察されなかったことから、フレーキングは発生していないと判断できますが、異常摩耗の早期発見パラメータであるフェログラフィーのIs値がの乗とやや高いことから、潤滑状態がやや厳しくなっていると思われます。・汚染度計数汚染度はNAS級とやや高い値でした。汚染度が高い要因は、摩耗によるものと考えられます。結論本軸受は、毎分の回転数が毎分回転と比較的低速であることから現在のところ継続使用は可能な状態にあると判断できますが、進行する疲労摩耗が観察されたため以下に示す対策が必要になると思われます。発生している摩耗形態が疲労摩耗であり、摩耗が進行する場合も想定されるため、定期的に分析を実施し、疲労摩耗の進行状況を確認することを推奨します。次回分析の時期を理論的に求めたところ、最短で約時間となります。この時間は、油中汚染物が均一になるために必要とする時間であり、この時間を経過すれば、再分析の結果から状態の傾向を確認することが可能となりますので、これを参考に次回分析時期を検討されることを提案します。計数汚染度はやや高い値でした。計数汚染度計数汚染度はNAS級と当社推奨の管理限界値のNAS級以内にあるものの、やや高い値でした。重量汚染度は.mg/mlでした。機器の潤滑状態フェログラフィーの結果、疲労摩耗粒子が比較的多く観察されました。SOAPSOAPの結果、油の添加剤成分であるリンが検出されました。摩耗により発生する鉄が検出されていないことから、良好と判断します。D－SOAPD－SOAPの結果、摩耗により発生する鉄が検出されました。フェログラフィー異常摩耗の早期発見パラメータであるフェログラフィーのIs値がの乗とやや高く、摩耗粒子の形態観察の結果、疲労摩耗粒子が比較的多く観察されました。
報告№109-09136 報告№111-00301 | 分析№109-001160 分析№111-001428 | 111-001428_date111221 | 軸受は継続使用可能な状態にあると判断します。但し、ちょう度が上昇してグリースが軟化していることが確認され、さらに凝着摩耗の進行が懸念されるため、以下の対策を推奨します。グリース交換グリースの漏洩や油膜切れの発生が懸念されるため、グリースを交換されることを推奨します。定期的な分析凝着摩耗の進行を監視するため、定期的に分析を実施し、摩耗の進行状況を確認することを推奨します。フェログラフィー摩耗粒子の形態で比較的多く観察された粒子は、潤滑状態が正常な場合に発生する摩耗粒子、金属潤滑部が局部的に油膜切れを起して発生するシビア粒子でした。このような摩耗粒子が観察された場合には、潤滑部では正常なマイルド摩耗と潤滑状態がやや厳しい凝着摩耗であることが分かります。Iカップリング発光分光分析供試グリースを分析した結果、検出された金属元素は、SOAPの結果表に示すように、鉄、鉛、銅、アンチモン、錫、リン、亜鉛、カルシウム、バリウム、アルミニウム、ケイ素、ナトリウム、ホウ素でした。これらの検出された金属元素から発生箇所を推定すると鉄、鉛、銅、アンチモン、錫・軸受等亜鉛・グリース添加剤カルシウム、アルミニウム、ナトリウム、ケイ素・増ちょう剤リン、バリウム、ホウ素・外部混入異物であると思われます。このうち、機械部品が摩耗したと思われる元素はのグループです。グリースのちょう度ちょう度はと当社推奨の管理上限値のより高くなっており、グリースが軟化していることが分かりました。軟化したグリースを使用した場合、グリースの漏洩や軸受等で油膜切れが発生することが懸念されます。滴点滴点はと新グリース値のに比較して高い値でした。
報告№107-4545 報告№109-09302 | 分析№107-02185 分析№109-002178 | 109-002178 | トライボ診断の結果、粘度を除く項目は良好です。粘度は、前回同様に新油値のmm/sに比較し変化率が-％のmm/sとなっており、当社推奨の管理限界値である±％を超えていました。粘度低下の要因のひとつとなる異種油の混入や劣化がIRで確認できなかったことから、今回の粘度低下は、潤滑油の製造ロットによる差異、または、潤滑油の分子がせん断作用を受けて低下したことなどが考えられます。全酸価の上昇が確認されていないため、現在のところ本試料油は継続使用可能な状態にありますが、粘度低下は、シール部からの漏れ量の増加や、油膜形成に影響し摩耗の促進につながりやすくなることから、定期的な分析により粘度の低下および油の劣化の進行状況を確認することを推奨します。粘度が当社推奨の管理限界値を超えています。粘度粘度はmm/sと新油値mm/sに比較して、粘度変化率は-％で、当社推奨の管理限界値である±％を超えています。粘度粘度はmm/sとなっています。粘度指数粘度指数はとなっています。水分はppmと当社推奨の管理限界値の以下であり、良好と判断する。全酸価全酸価は.mgKOH/gと新油値.mgKOH/g以内にあり、良好と判断します。
報告№105-0410 報告№105-0410 | 分析№105-02686 分析№105-02686 | 105-02686 | 分析の結果、全てのデータが良好であることから、本試料油は継続使用可能であり、軸受の潤滑状態も正常と判断します。この油は継続使用可能と判断します。粘度は良好と判断します。粘度はmm/sと管理限界値以内にあり、良好と判断します。水分は良好と判断します。水分はppmと管理限界値の以下にあり、良好と判断します。全酸価は良好と判断します。全酸価は.mgKOH/gと新油データの以内にあり、良好と判断します。IRは良好と判断します。IRの結果、油劣化の兆候を示すカルボン酸の吸収が確認されていないことから、継続使用可能な状態にあると考えられます。計数汚染度、重量汚染度、共に良好と判断します。計数汚染度は良好と判断します。計数汚染度はNAS級と当社推奨の管理限界値のNAS級以内にあり良好と判断します。重量汚染度は良好と判断します。重量汚染度は.mg/mlと当社推奨の管理限界値のmg/ml以内にあり良好と判断します。機器の潤滑状態フェログラフィーの結果、異常摩耗の早期発見パラメータであるIs値が.と良好の範囲にあり、潤滑状態は良好と判断します。SOAPは良好と判断します。SOAPの結果、摩耗により発生する鉄および錫が検出されていないことから良好と判断します。尚、油の添加剤成分であるリンが検出されました。D－SOAPは良好と判断します。D－SOAPの結果、摩耗により発生する鉄および錫が検出されていないことから良好と判断します。フェログラフィーの結果、継続使用可能な状態にあると判断します。フェログラフィーの結果、異常摩耗の早期発見パラメータであるIs値が.と良好の範囲にあることから、継続使用可能な状態にあると判断します。
報告№109-09136 報告№113-00198 | 分析№109-001160 分析№113-000735 | 113-000735 | 対象設備は継続使用可能な状態にあると判断します。はフェログラフィーおよびSOAP／D-SOAPの結果から総合的に判断した結果、正常な状態にあると考えられます。フェログラフィー【定量分析：Is値】Is値は異常摩耗の早期発見パラメータのつで、摩耗粒子を定量化するために用います。Is値は前回に比較しての乗からマイナス乗に低下し、低い値でした。フェログラフィー【定性分析：摩耗粒子および摩耗形態観察】分析結果から観察された全ての粒子量は少でした。Iカップリング発光分光分析【SOAP／D-SOAP】検出された金属元素から発生箇所を推定すると、以下の通りでした。鉄、銅、錫・ギヤ、軸受等リン、亜鉛・添加剤カルシウム、ナトリウム・外部混入異物
報告№109-09136 報告№111-00047 | 分析№109-001160 分析№111-000124 | 111-000124 | Iカップリング発光分光分析供試のタービン油を分析した結果、検出された金属元素は、SOAP-Tの結果表に示すように、鉄、鉛、銅、錫、亜鉛、カルシウム、アルミニウム、ナトリウムでした。これらの検出された金属元素から発生要因を推定すると【金属元素】【発生要因】鉄、鉛、銅、錫、亜鉛・軸受等の摩耗カルシウム、アルミニウム、ナトリウム・外部混入異物などであると思われます。フェログラフィー異常摩耗を早期に発見するためには摩耗粒子を定量化する必要があります。その定量化パラメータがIs値で、今回その値は、やや厳しい潤滑状態を示すの乗領域でした。摩耗粒子の形態で比較的多く観察された粒子は、潤滑状態が正常な場合に発生する摩耗粒子、金属潤滑部が局部的に油膜切れを起して発生する鉄系および銅系シビア粒子でした。このような摩耗粒子が観察された場合には、潤滑部では正常なマイルド摩耗とやや厳しい摩耗による凝着摩耗が発生していることが分かります。オイルリングと主軸間、またはオイルリングと軸受台金側面との間で摩耗が発生していると思われます。このような場合、オイルリングと主軸の間で摩擦が低下したり、台金との摩擦が増大するなどの影響でオイルリングが円滑に回転し難い状況が発生します。その結果、潤滑油のかき揚げ量が減少し、軸受摺動面で油膜切れを引き起こす可能性があります。メタルの余寿命評価分析結果を基に当該機の軸受メタルの摩耗深さを推定しました。前述と同様の解析手順から換算した錫濃度はとなり、この錫濃度と油量リットルから、今回採油時点の摩耗深さを推定した結果、摩耗深さは.μmとなりました。軸受の初期表面粗さを一般的な初期表面粗さのμmと仮定すると、その求めた摩耗は粗さの％が摩耗したと推定されました。この程度であれば、十分に継続使用可能な状態にあると判断できます。また、前回分解点検から今回までの稼働時間時間で摺動面の表面粗さが摩耗により％減少したと考えられ、この摩耗速度を使用して余寿命を計算すると万時間程度と推定されます。なお、この余寿命は、軸受摺動面の表面粗さがμmとなる鏡面状態になり、起動・停止時に油膜が形成されにくい状態になったことを言います。計数汚染度は当社推奨の管理限界値に到達し、重量汚染度は当社推奨の管理限界値を超えていました。フィルタ表面の異物観察で粘ちょう物、銅合金や鉄錆等が観察されたことから、汚染度が高い要因は、摩耗とスラッジ、そして外部混入異物の影響と思われます。粘度、水分、全酸価、IRの各データは良好でした。を示す各データが良好であることから、潤滑油の機能は正常であったと判断します。また、オイルリングの摩耗は発生しているものの、軸受の摩耗は軽微であり継続使用可能な状態にあると判断します。の濾過油の汚染度が高く、軸受の摩耗が懸念されるため、摩耗の予防措置として濾過を推奨します。オイルリングの点検日常点検の際にオイルリングの回転状況を確認するとともに、凝着摩耗の進行を監視するため、定期的に分析を実施し、摩耗の進行状況を確認することを併せて推奨します。定期的な分析傾向監視のための次回採油時期は、最短で約時間となります。この時間は、油中汚染物が均一になるために必要とする時間であり、この時間を経過すれば、再分析の結果から状態の傾向を確認することが可能となりますので、これを参考に次回分析時期を検討されることを提案します。更油方法更油直後の分析データがないため推測ですが、これまでの分析データのほとんどが汚染度が高いことから、ヶ月に度更油を実施しているにもかかわらず、スラッジや外部混入異物等の汚染物が除去できていない可能性があると思われます。更油の際に、油槽内の清掃と新油充填時の濾過を実施していない場合は、これらのことを実施することを推奨します。採油条件の改善本試料油は、機器停止中にドレンプラグから採油されています。機器が停止している状態では、別紙油粒子の沈降の影響に示すように油槽内で撹拌がなくなり固形物が沈降するため、油中汚染度は高くなると推定されます。今後は、極力運転中もしくは停止直後の油槽中層部から採油されることを推奨します。提案今回の解析による余寿命は、前述と同様の解析手順で求めています。正確な解析を進めるため、これまでご提供いただいている項目に加えて軸受の摺動面積に関する情報をご提供下さい。この摺動面積は、軸受の寸法が分かれば当社にて推定できますので、部品図等の図面をご提供していただくことでも結構です。また、正確な解析を進めるためには更油直後の錫濃度が必要ですので、更油毎の分析の実施についてご検討下さい。
報告№104-4548 報告№104-0236 | 分析№104-01752 分析№104-01808 | 104-01808 | DSF軸受の潤滑油を分析し、トライボ診断を実施しました。その結果、以下の通りでした。軸受の潤滑状態軸受の潤滑状態を知るためフェログラフィー及びSOAP／D-SOAPを実施しました。その結果、軸受内部でやや厳しい金属接触の発生が確認できますが、転がり軸受の寿命を示すフレーキングの発生は確認されず、本軸受は継続使用可能な状態にあると判断します。但し、金属接触により発生した傷が起点となって疲労摩耗に進展することが懸念されます。疲労摩耗の開始時期を確認するため、定期的なトライボ診断を推奨します。尚、SOAPの銅濃度がppmとやや高い値を示していました。油中の銅濃度が以上になった場合、別添資料鉱油の酸化に対する金属触媒の影響に示すとおり油の劣化速度が加速しますので、銅濃度は以下で管理されることを推奨します。銅分が増加傾向を示すような場合、油種の変更が必要です。潤滑油の劣化潤滑油の劣化状況を確認するため、全酸価及びIRを実施しました。その結果、全酸価が.mgKOH/gと新油値の.mgKOH/g以内にあり、且つ、IRの結果、新油のスペクトルに比較して変化がないことから、この油は継続使用可能と判断します。
報告№108-5003 報告№108-5003 | 分析№108-00403 分析№108-00403 | 108-00403 | 、汚染度、軸受の潤滑状態を確認する。今回の採油は、対象設備の停止中に廃油口から実施しているため、油循環中に採油した場合に比較し、油中粒子の沈降の影響を受け、分析データが高濃度に出る可能性があります。今回の分析は以上のことを踏まえて結果を検討しました。【軸受の潤滑状態】分析の結果、計数汚染度はNAS級、重量汚染度がmg/mlと共に当社推奨の管理限界値を超えていました。また、異常摩耗の早期発見パラメータであるフェログラフィーのIs値がやや高いの乗となっていました。摩耗粒子の形態観察で異物の噛み込みなどで発生する切削粒子、金属接触が厳しい場合に発生するシビア粒子がやや多く観察され、これらの粒子をSEM・XMAで詳細に粒子を観察した結果、鉄、クロム、マンガンを含む粒子が多く観察されました。更にSOAP／D－SOAPで鉄、SOAPでケイ素が検出されたことから、汚染度が高い要因は、摩耗および外部混入異物の影響によるものと考えられました。観察された摩耗粒子の形態は、切削摩耗と凝着摩耗が混在しており、特に切削摩耗は異物が混入していない状態に比較して、摩耗進行速度が速く注意が必要です。転がり軸受の場合、分の程度に寿命が低下することが知られています。今回の定検で潤滑油を交換していますが、潤滑油を交換しただけでは摩耗の原因を取り除くことは出来ないため、潤滑油交換後も摩耗が進行することが考えられます。今後、更に摩耗が進行し、転がり軸受の寿命の指標となるフレーキングに進展することが懸念されるため、運転再開している場合、再度分析を実施し、汚染度および摩耗の進行状況を確認されることを推奨します。【ケイ素の検出】SOAPの結果、ケイ素がppm検出されました。この原因として、油の消泡剤として使用されるシリコン系の添加剤が検出される外部から混入したと思われる砂が多く観察され、これが検出されるシリコングリースをシール部に塗布している場合、このシリコングリースが潤滑油に混入し検出されるなどが挙げられますが、今回の原因は、フェログラフィーで砂が観察されたことから、の可能性が考えられました。およびについては、分析結果では確認することが出来ませんので、原因を絞込むため、消泡剤の投与をしていないか、また、シリコングリースを使用している箇所があるかについてご確認下さい。【】一方、を示す粘度、水分、全酸価、IRの各データは良好の範囲にあることから、この油は継続使用可能と判断します。尚、上述しましたように今回の採油は対象設備の停止中の採油であるため、対象設備の運転中の採油に比較して汚染度は高目に出ている可能性があります。採油は、粒子の沈降の影響を少なくすることが重要であり、そのため油中粒子が均一な分散状態で実施されることを併せて推奨します。
報告№109-09136 報告№112-00588 | 分析№109-001160 分析№112-002422 | 112-002422_date130304 | 、汚染状態、摩耗状態トライボロジーを活用した設備診断法による結果、当該設備はピストンリングが若干摩耗して、燃焼ガスのシール性が低下し始めていると推定されます。現時点では直ちに異常な状態にならないと判断しますが、シール性が低下した場合エンジンオイル内に混入した燃焼ガスが、オイルの添加剤と化学反応してメタルを摩耗させる異物になるため注意が必要です。また、軸受メタルが軽度に摩耗している箇所があると推定されます。今後の摩耗進行を傾向監視するため、以下の対策を推奨します。余寿命予測フェログラフィーのIs値は、前回に比較しての乗から乗に桁低下し、安定した潤滑状態になっていることがわかります。このような安定した潤滑状態では、異常な方向に向かう上昇角を示さないことからIs値による余寿命予測はできませんが、前回と今回の摩耗形態や摩耗サイズの粒度分布、金属摩耗量、油中汚染物の影響や潤滑性状の確認や比較等の過程を経た結果から総合的に判断すると、少なくとも年程度の間は継続して使用が可能な状態にあると判断します。次回点検でピストンリングと軸受メタル摩耗の点検当該機の油中からカルシウム化合物がやや高い濃度で検出されたため、この化合物がピストンピンメタルやクランクピンメタルの摩耗を促進させる懸念があります。化合物発生の原因は、ピストンリングの摩耗によって燃焼ガスのシール性が低下し、燃焼ガス中の硫黄分と油中のカルシウム添加剤が反応するためと考えられます。また、クランクピンメタルの一部では積層構造になっている最上部層のホワイトメタルが摩耗し、第二層のニッケル層が軽度に摩耗している箇所があると推定されます。摩耗範囲は限定的だと思われますので、直ちに異常ではないものの、開放点検を計画される場合はピストンリングと共にメタル摩耗の点検をされることを推奨します。更油ディーゼルエンジン中にSOAP-Tでカルシウムが検出された場合、そのカルシウムは燃料中の硫黄分と潤滑油の添加剤とが化学反応して、硫酸カルシウムになっていることが知られています。硫酸カルシウムは、いわゆる石膏であり、軸受の軽質金属に喰い込んだり、埋め込まれたりして潤滑中に相手材を切削し、結果として軸受寿命が短くなることが、研究結果から判明しています。潤滑油は、SOAP-Tでこのカルシウム濃度が比較的高いため、軸受メタルの摩耗が促進する可能性が高いことから、可能で有れば更油を推奨します。定期的なトライボ診断トライボ診断は、潤滑油を分析し、潤滑油の性状を調査して継続使用が可能か、更油すべきかの評価を行うことはもとより、ギヤや転がり軸受、すべり軸受などの潤滑状態も評価する設備診断技術ですが、農業用の設備では稼働率にもよるものの年に回程度の診断により、そのデータの変化から異常の兆候を早期に発見することや、分解点検の必要性を判断することが可能となります。今後も定期的な分析診断により設備状態を把握することを推奨します。はフェログラフィーおよびSOAP-Tの結果から総合的に判断した結果、傾向管理が必要な状態にあると考えられます。フェログラフィー【定量分析：Is値】Is値は異常摩耗の早期発見パラメータのつで、摩耗粒子を定量化するために用います。今回のIs値はの乗とやや高い値でした。フェログラフィー【定性分析：摩耗粒子および摩耗形態観察】分析結果から比較的多く観察された粒子は、以下の通りでした。正常な摩耗粒子・潤滑状態が正常なマイルド摩耗により発生。フリクションポリマ・局部的に高圧・高温となる場合に発生。砂等・外部から混入したと考えられます。観察された摩耗粒子の中でもフリクションポリマは、注意が必要です。フリクションポリマは、潤滑油が摺動面に押し込められ高圧状態になると同時に、圧縮熱により高温状態になった結果、基油自身が重合反応を起こし生成することが知られています。そのため、高圧高温状態の解消がなされなければ、潤滑油の劣化が進行し、粘度上昇に因る潤滑異常に進展する場合があります。Iカップリング発光分光分析【SOAP-T】検出された金属元素から発生箇所を推定すると、以下の通りでした。鉄、鉛、ニッケル、錫・エンジン部品リン、亜鉛、カルシウム・添加剤ナトリウム・外部混入異物カルシウムの析出SOAP-Tの結果、カルシウムが.ppmとやや高い値でした。エンジン油中にカルシウム化合物がやや高い濃度で検出された場合、この化合物がピストンピンメタルやクランクピンメタル摺動面に噛み込んで摩耗させたり、メタルに埋め込まれて摩耗を促進させたりする原因になるなどの悪影響を生じることが当社の研究結果から判明しています。この影響については、別紙カルシウムの析出をご覧ください。計数汚染度は、NAS級以上と汚染されていましたが、これはNAS等級～μmのレンジが級以上であり、夾雑物の粒度分布は、.～μmの範囲にあり、.μmにピークが確認されました。μm以下の粒子が多いことから、これらの微小サイズの粒子は、燃焼して発生したすす等であることが推定されました。また、フィルタの表面の異物観察では、鉄錆、砂、カルシウム化合物等が観察されたことから、汚染度が高い要因は、摩耗、エンジンオイルの反応生成物と外部混入異物の影響と思われます。は良好と判断します。粘度粘度は、mm/sと新油値mm/sに比較して、粘度変化率は+％で、管理限界値である±％以内にあり、良好と判断します。水分は、ppmと管理限界値の以下にあり、良好と判断します。酸価は、mgKOH/gと新油値mgKOH/gに比較して高いものの、IRの結果で油劣化の兆候を示すカルボン酸の吸収が確認されていないことから、良好と判断します。塩基価は、mgKOH/gと管理限界値のmgKOH/g以上であることから、良好と判断します。IRIRチャートの結果、新油と使用油のスペクトルパターンはほぼ一致し、また、油劣化の兆候を示すカルボン酸の吸収が確認されていないことから、良好と判断します。
報告№109-09255 報告№109-09255 | 分析№109-001927 分析№109-001927 | 109-001927 | 結論運転再開後、今回の分析項目に計数汚染度、油中金属濃度を追加して、再度分析を実施し、摩耗の進行状況を確認されることを推奨します。特性低下分析結果は、全項目が良好の範囲にありました。したがって、油の特性低下は認められず良好と判断します。粘度粘度はmm/sと新油値.mm/sに対する粘度変化率が-％でした。粘度変化率の推奨管理限界値は、±％以内となっていますが、今回の結果はこの範囲内にあることから良好と判断します。全酸価全酸価は.mgKOH/gと新油値以内にあり、良好と判断します。酸化安定度酸化安定度は、新油値と比較して十分に残存していることが必要ですが、今回の残存率は新油の％となっており、当社推奨の管理限界値の％以上であったことから、良好と判断します。汚染水分による汚染は確認されず、良好と判断します。水分濃度水分濃度は、当社推奨の管理限界値の以下の.ppmであり、良好と判断します。摩耗摩耗粒子の結果、異物の噛み込みなどで発生する切削粒子が多く観察されました。異常摩耗の早期発見パラメータであるフェログラフィーのIs値がの乗と高く、摩耗粒子の形態観察の結果、異物の噛み込みなどで発生する切削粒子が多く観察されました。
報告№109-09129 報告№109-09129 |  | 109-001095_1096 | 、汚染状態、は、全て良好な状態にあると判断します。但し、新油データが当社データベースになく、今後劣化の進行状況を評価するには必要となりますので、現在使用している貴社保有の新油をご提供下さい。濾過効率は油清浄機入口に比較して出口の粒子数が若干大きな値を示しており、濾過効率を求めることができませんでした。を示す粘度、水分、全酸価、IRの各データが良好の範囲にあり継続使用可能と判断します。但し、新油データが当社データベースになく、今後劣化の進行状況を評価するには必要となりますので、現在使用している貴社保有の新油をご提供下さい。油清浄機の濾過効率による油汚染度管理に関する考察油清浄機の濾過効率の指標であるβ値を確認するため、油清浄機の入口側と出口側の配管より採油を実施し、計数汚染度を実施しました。その結果を下表に示します。 ・ここで、 EMBEDExcel.Sheet.表に示す通り、油清浄機入口に比較して出口の粒子数が若干大きな値を示しており、濾過効率を求めることができませんでした。油清浄機の入口と出口の粒子数を比較し、濾過後の出口側の粒子数が多くなる現象が見られた場合、その原因として、油清浄機の濾過材の交換時期を迎えた採油配管の排油が十分ではなく、配管内に滞留していた錆などの汚染粒子が混入した状態で採油した採油試料が入れ替わった事などが考えられます。軸受の潤滑状態本機器は、油清浄機が設置されており、油中粒子数は常に除去されています。今回の分析では上述したとおり、入口側と出口側の汚染度データが逆転していたため油清浄機の濾過効率を求められず、定量的な評価はできませんでした。そこで、今回は油中の摩耗粒子の形態から摩耗状況を確認しました。油清浄機入口の油中の摩耗粒子を詳細に観察した結果、摩耗粒子はほとんど観察されていないことから、潤滑状態は正常な状態にあると考えられます。
報告№102-0170 | 分析№102-01433 | 102-01433 | 本試験は、潤滑油の分析結果から、軸受の潤滑状態及び油の劣化状態を確認することを目的としました。結論ベアリング軌道面で、転がり摩擦ではなく、スティックスリップのような微小なすべり摩擦が発生していると考えられます。その影響で軌道面に～ミクロン程度の微小な損傷が多く発生していると思われます。この傷が起点となって、ベアリングの寿命の指標とされるフレーキングに進展することもありますが、ヶ月後に再度分析を実施し、摩耗の進行状況を確認されることを推奨します。考察分析の結果、フェログラフィーを除く項目は良好でした。フェログラフィーの結果、異常摩耗の早期発見パラメータであるIs値がの乗と高い値を示しており、ベアリング軌道面でやや厳しい摩耗状態にあるものと考えられます。摩耗粒子の形態観察の結果、金属接触が厳しく、且つ、摩擦熱が高い場合に発生する黒錆が支配的でした。以上のことから、ベアリング軌道面では、ころがり摩擦に加えて、すべり摩擦が発生し、そのすべり摩擦により局部的に～程度に到達している箇所があると判断できます。但し、現在のところ、ベアリングの寿命の指標とされるフレーキングの発生は確認されず、ベアリングは継続使用可能な状態にあると判断できますが、すべり摩擦により発生した傷が起点となってフレーキングに進展することに注意する必要がありますので、引き続き傾向管理が必要です。傾向管理は時間運転しているとした場合、ヶ月毎に確認するよう推奨します。
報告№109-09136 報告№114-00254 | 分析№109-001160 分析№114-000874 | 114-000874 | 軸受は継続使用可能な状態にあると判断します。但し、計数汚染度がNAS級とやや高く、疲労摩耗粒子が比較的多く観察されていることから、今後さらに摩耗の進行が懸念されるため、以下の対策を推奨します。定期的な分析今後懸念される疲労摩耗の進行を監視するため、定期的に分析を実施することを推奨します。異常摩耗の早期発見のパラメータであるフェログラフィーのIs値は、レベルと正常です。但し、潤滑部の摩耗が認められたため、定期的に潤滑油分析を実施し、摩耗推移を監視することが有用と考えます。フェログラフィーで観察された代表的な粒子は、以下の通りです。疲労摩耗粒子・繰返し応力を受けて発生。計数汚染度はNAS級と当社推奨の管理限界値以下であるものの、やや高い値となっています。フィルタグラムで金属片、鉄錆、砂等が観察されていることから、汚染度が高い要因は、摩耗と外部混入異物の影響と思われます。
報告№109-09568 報告№109-09568 | 分析№109-003507 分析№109-003507 | 109-003507 | を示す水分、全酸価の各データは良好でした。前回同様に粘度はmm/sと新油値mm/sに比較して、粘度変化率は-％で、当社推奨の管理限界値である±％以内にあるものの、低下していました。今後、粘度の低下により油膜切れが発生し、金属接触が発生することが懸念されます。泡立ち試験の結果は、-と新油値が-であるのに比較して高い値となっていたことから消泡性能が低下していることが分かりました。潤滑状態の異常の早期発見パラメータである潤滑状態指数は、のマイナス乗と濾過設備のない機器であれば正常な潤滑状態にあると判断できます。・消泡性能の低下消泡性の性能が低下していることが確認されたことから、今後の使用状況によっては油の酸化劣化が進行したり、ギヤ歯面およびベアリング軌道面で油膜切れが発生したりする場合があるため、消泡剤の添加による消泡性能の改善など何らかの対応が必要になると思われます。・潤滑状態濾過設備のない機器であれば正常な潤滑状態にあると判断できますが、当該機の潤滑系にはフィルタが設置されているため、別紙インライン・オフラインフィルタの影響に示すとおり、潤滑状態が異常となり大型の摩耗粒子が発生したとしても、粒子の大部分が捕捉されてしまい正常な潤滑状態にあると誤認してしまう可能性があります。このようなフィルタの影響を考慮に入れたLCインデックスは、摩耗がやや厳しい状態に分類されるの乗領域となりました。フィルタの影響を考慮した潤滑状態指数は、前回のの乗から変化はなく、運転状態が前回と大きな差がなければ、摩耗は安定している状態にあると思われます。結論粘度および消泡性能の低下が確認されたものの、ギヤおよび転がり軸受は、継続続使用可能な状態にあると思われます。尚、今後は障害予防を目的に以下の対策を推奨します。粘度の低下が確認されたことから、早めに更油を推奨します。現在のところ摩耗は安定した状態にあると思われますが、運転条件によっては摩耗の進行が速まる場合も想定されるため、今後は潤滑油の分析に加えてフィルタ付着物の分析を実施し、異常な摩耗状態発生の有無を精密に確認することを推奨します。消泡性能の改善は、添加する消泡剤の効果をテストにより確認する必要がありますので、必要な場合は当社営業担当者までお知らせ下さい。粘度は当社推奨の管理限界値内にあるものの、低下していました。泡立ち試験の結果、消泡性能が低下していることが確認されました。粘度粘度はmm/sと新油値mm/sに比較して、粘度変化率は-％で、当社推奨の管理限界値である±％以内にあるものの、低下していました。粘度粘度は.mm/sでした。粘度指数粘度指数はでした。泡立ち試験泡立ち試験は-と新油に比較して高い値でした。水分はppmと当社推奨の管理限界値の以下であり、良好と判断します。全酸価全酸価はmgKOH/gと新油値mgKOH/gに比較して高いものの、IRの結果で油劣化の兆候を示すカルボン酸の吸収が確認されていないことから、良好と判断します。機器の潤滑状態精密な濾過設備がない機器であれば、潤滑状態指数は正常の範囲にあると判断します。潤滑状態指数異常摩耗の早期発見パラメータである潤滑状態指数がのマイナス乗と精密な濾過設備がない機器であれば、潤滑状態指数は正常の範囲にあると判断します。
報告№109-09136 報告№109-09542 | 分析№109-001160 分析№109-003359 | 109-003359 | ・摩耗状態油中金属分析の結果、鉄およびクロムが比較的多く検出さ、粒子の観察結果からμm以下の鉄系粒子が観察されました。・グリースのちょう度、滴点、全酸価、IR、水分は、当社に新グリースのデータがないため判定することが出来ませんでした。論拠転がり軸受寿命の指標としている摩耗粒子が観察されなかったことから、フレーキングは発生していないことが確認されています。結論軸受は継続使用可能な状態にあると判断します。尚、報告書の管理表中に示しているSOAP／D-SOAPは、グリース潤滑の場合、摩耗粒子が均一に分散していないため、測定値が大きく変動することがありますので参考値としてお考え下さい。ちょう度、滴点、全酸価、IR、水分は、当社に新グリースのデータがないため判定することが出来ませんでした。新グリースをご提供下さい。
報告№109-09094 報告№112-00124 | 分析№109-000872 分析№112-000422 | 112-000422_旧 | 潤滑油は継続使用可能な状態にあると判断します。は良好でした。≪状態監視とパラメータ≫分析の目的および各分析のパラメータは以下の通りです。特性低下目的：油の分析結果から、や劣化傾向ならびに添加剤の消耗程度、残存寿命などを確認する。粘度JISK酸価JISK赤外線吸収スペクトルJISK酸化安定度試験JISK汚染目的：油の分析結果から、砂塵あるいは水・異種油などによるや、異物混入の有無を確認する。水分JISK計数汚染度JISB重量汚染度JISB光学顕微鏡観察摩耗目的：油中の摩耗粒子を分析する事により、回転・摺動部の潤滑状態、摩耗劣化の程度、余寿命などを解析する。摩耗診断電子顕微鏡観察JISKX線マイクロアナリシス油中金属濃度JISK≪分析結果≫特性低下粘度：良好粘度値mm/sの新油値mm/sに対する変化率は+.％であり、当社推奨の管理限界値±％以内に留まっています。酸価：良好酸価.mgKOH/gは新油値.mgKOH/g以内にあることから、問題は無いと判断します。赤外線吸収スペクトル：良好酸化安定度試験：良好酸化安定度試験の結果、数値minは当社推奨の管理限界値min以上に留まっており、現時点での使用は可能と判断します。汚染水分：良好水分値.ppmは当社推奨の管理限界値以内に留まっています。計数汚染度：今回は実施していません。重量汚染度：今回は実施していません。光学顕微鏡観察：今回は実施していません。摩耗摩耗診断電子顕微鏡観察・X線マイクロアナリシス：今回は実施していません。油中金属濃度：今回は実施していません。
報告№109-09136 報告№110-00054 | 分析№109-001160 分析№110-000159 | 110-000159 | IRを除く項目は良好でした。IRの結果でIRチャートに示すように新油と異なるピークが確認されました。異種油の混入、或いは、油名が違う可能性があります。結論酸化劣化の進行は確認されなかったことから、潤滑油は継続使用可能な状態にあると判断しますが、以下の対策が必要です。異種油の混入、或いは、油名が違う可能性がありますので、再度ご確認下さい。
報告№109-09136 報告№112-00076 | 分析№109-001160 分析№112-000201 | 112-000201 | 潤滑油および軸受は継続使用可能な状態にあると判断します。但し、今後も摩耗の進行を傾向監視するため、以下の対策を推奨します。定期的な分析凝着摩耗の進行を監視するため、定期的に分析を実施し、分析データによる摩耗の進行状況を確認することを推奨します。オイルリングの点検日常点検の際にオイルリングの回転状況を確認することを推奨します。軸受メタルの情報提供今後軸受メタルの摩耗が進行した場合、摩耗程度を評価する必要がありますので、次回分析時には、メタルサイズ、回転数、直近のメタル交換からの運転時間をお知らせください。フェログラフィーおよびSOAP-Tの結果から総合的に判断した結果、やや厳しい状態にあると考えられます。フェログラフィー【Is値】Is値は異常摩耗の早期発見パラメータのつで、摩耗粒子を定量化するために用います。今回のIs値はのマイナス乗と低い値でした。フェログラフィー【摩耗粒子および摩耗形態】分析結果から比較的多く観察された粒子は、以下の通りでした。正常な摩耗粒子・潤滑状態が正常なマイルド摩耗により発生。銅系シビア粒子・潤滑状態がやや厳しい凝着摩耗により発生。金属潤滑部が局部的に油膜切れを起していると考えられます。観察された摩耗粒子の中でも銅系シビア粒子は、注意が必要です。オイルリングと主軸間、またはオイルリングと軸受台金側面との間で摩耗が発生していると考えられます。このような場合、オイルリングと主軸の間で摩擦が低下したり、台金との摩擦が増大するなどの影響でオイルリングが円滑に回転し難い状況が発生します。その結果、潤滑油のかき揚げ量が減少し、軸受摺動面で油膜切れを引き起こす可能性があります。Iカップリング発光分光分析【SOAP-T】検出された金属元素から発生箇所を推定すると、以下の通りでした。鉄、銅、錫、亜鉛・軸受等カルシウム・外部混入異物このうち、機械部品が摩耗したと思われる元素はのグループです。メタルの摩耗分析結果から軸受メタルの摩耗深さを、以下の条件を仮定して求めました。分解点検から今回までに更油を実施していない場合の仮定した錫濃度・当社の経験からメタル面積の約分の程度が摩耗した・更油後の錫濃度を・摺動面の面積をcmその結果、メタル表面の平均的な摩耗深さは.μmとなり、メタルの表面粗さを軸受表面の一般的な粗さであるsと仮定すると、摩耗は軽微であると推定されます。余寿命分解後.時間で摺動面の表面粗さが.μm摩耗したと考えられ、余寿命を計算すると時間と推定されます。この余寿命は、軸受摺動面の表面粗さがμmとなる鏡面状態になり、起動・停止時に油膜が形成されにくい状態を示します。仮定している部分がありますので、参考値としてお考え下さい。計数汚染度はNAS級とやや高い値でした。フィルタ表面の異物観察で銅合金、鉄錆、砂等が観察されたことから、汚染度が高い要因は、摩耗と外部混入異物の影響と思われます。粘度、水分、酸価、IRの各データは良好でした。
報告№107-4530 報告№107-6023 | 分析№107-01164 分析№107-01830 | 107-01830 | 今回の採油は、機器停止中に点検窓から実施しているため、油循環中に採油した場合に比較し、油中粒子の沈降の影響を受け、分析データが低濃度に出る可能性があります。今回の分析は以上のことを踏まえて結果を検討しました。分析の結果、採油条件が適正であれば、本分析データから本試料油は清浄な状態にあり、継続使用可能と判断できます。しかし、今回は油中粒子の沈降を受けて分析データが低い値を示している場合も考えられます。上述しましたように、今回の採油は停止中の採油であるため、循環中の採油に比較してデータが低目に出る可能性があります。これは、運転中の採油であったなら今回データより高い値になることが考えられます。次回採油は、粒子の沈降の影響を極力抑え、油中粒子が均一な分散状態に近い状態で採油が実施できるように、主機運転中、または停止直後に採油を実施されることを推奨します。尚、を示す粘度、水分、全酸価、IR、RBOTの各データが良好の範囲にあり、この油は継続使用可能と判断します。
報告№109-09094 報告№112-00124 | 分析№109-000872 分析№112-000491 | 112-000491 | 潤滑油は継続使用可能な状態にあると判断します。は良好でした。尚、RBOTがminと新油値のminに比較してmin減少していました。このまま継続使用した場合、この減少傾向から限界値に到達するのは、別紙図RBOTの減少傾向に示すように年月と推定されました。残りの継続使用期間は、約年ヶ月であると予測されます。≪状態監視とパラメータ≫分析の目的および各分析のパラメータは以下の通りです。特性低下目的：油の分析結果から、や劣化傾向ならびに添加剤の消耗程度、残存寿命などを確認する。粘度JISK酸価JISK赤外線吸収スペクトルJISK酸化安定度試験JISK汚染目的：油の分析結果から、砂塵あるいは水・異種油などによるや、異物混入の有無を確認する。水分JISK計数汚染度JISB重量汚染度JISB光学顕微鏡観察摩耗目的：油中の摩耗粒子を分析する事により、回転・摺動部の潤滑状態、摩耗劣化の程度、余寿命などを解析する。摩耗診断電子顕微鏡観察JISKX線マイクロアナリシス油中金属濃度JISK≪分析結果≫特性低下粘度：良好粘度値mm/sの新油値mm/sに対する変化率は+.％であり、当社推奨の管理限界値±％以内に留まっています。酸価：良好酸価.mgKOH/gは新油値の.mgKOH/gに比較して変化はないことから、問題は無いと判断します。赤外線吸収スペクトル：良好酸化安定度試験：良好酸化安定度試験の結果、数値minは当社推奨の管理限界値min以上に留まっており、現時点での使用は可能と判断します。汚染水分：良好水分値ppmは当社推奨の管理限界値以内に留まっています。計数汚染度：今回は実施していません。重量汚染度：今回は実施していません。光学顕微鏡観察：今回は実施していません。摩耗摩耗診断電子顕微鏡観察・X線マイクロアナリシス：今回は実施していません。油中金属濃度：今回は実施していません。
報告№109-09250 報告№109-09250 | 分析№109-001850 分析№109-001850 | 109-001850 | 潤滑油および本設備は継続使用可能な状態にあると判断できますが、汚染度がやや高く、摩耗が進行することが懸念されるため、予防処置として濾過を推奨します。特性低下特性低下に係るパラメータの分析結果は良好と判断します。粘度粘度はmm/sと新油値mm/sに対する粘度変化率は+％で、当社推奨の管理限界値である±％以内にあり、良好と判断します。全酸価添加タービン油については、当社では管理限界値を設定しておらず、新油分析値との比較及び他の分析項目の結果より全酸価の状態判断を行います。その結果、全酸価は.mgKOH/gと新油値.mgKOH/g以内にあり、良好と判断します。酸化安定度酸化安定度はminであり、当社推奨の管理限界値のmin以上であることから、良好と判断します。有機物・有機化合物有機物・有機化合物は、IRチャートによる新油分析値との比較の結果、cm-付近に劣化の兆候を示すカルボン酸の吸収が確認されていないことから、良好と判断します。色相はLであり、新油値のLに比較して大きな変化はないことから、良好と判断します。汚染に係るパラメータの分析結果は、汚染度物重量が当社推奨の管理限界値を超えていました。水分はppmであり、当社推奨の管理限界値の以下であることから、良好と判断します。汚染粒子数はNAS級であり、当社推奨の管理限界値のNAS級以内であることから、良好と判断します。汚染度物重量はmg/mlであり、当社推奨の管理限界値のmg/mlを超えていました。摩耗フェログラフィーによる摩耗粒子の観察の結果、μm以下の鉄系摩耗粒子が観察されました。異常摩耗の早期発見パラメータであるフェログラフィーのIs値がの乗とやや高く、摩耗粒子の形態観察の結果、μm以下の鉄系摩耗粒子が観察されました。金属濃度SOAP法により金属濃度を測定した結果、潤滑箇所で発生する金属接触によって検出される鉄がppm、鉛、銅がppm、油の添加剤成分であるリンがppm、亜鉛がppm、カルシウムがppm、外部から混入したと思われるケイ素がppm検出されました。金属濃度酸溶解法により金属濃度を測定した結果、潤滑箇所で発生する金属接触によって検出される鉄が、外部から混入したと思われるカルシウムがppm検出されました。
|  | 100-00221 | 分析の結果、D-SOAPでクランクメタルの主成分である錫が検出されました。このことから、クランクメタルの摩耗があることが判りますが、濃度が低く、摩耗の程度は良好の範囲にあると判断します。一方、計数汚染度がNAS級以上と汚染されていました。SOAPの結果、鉄がppm、且つ、フェログラフィーの結果、μm以下の鉄系粒子が多く観察されたことから、汚染要因は、この鉄系摩耗粒子によるものと考えられました。摩耗の過酷度を示すIs値がの乗とやや高いものの、当社が推奨する管理基準値以内にあり、現在の所、正常の範囲にあると判断します。但し、潤滑状態を管理するためには、摩耗の進行速度を把握することが重要であり、定期的な分析が必要と判断します。尚、SOAPでケイ素がppm検出されていますが、油の添加剤として含まれる消泡剤の密度が基油に比較して大きく、オイルタンク底部に沈殿し、今回採油で、濃度の高いところを採取した可能性があります。又、消泡剤の他には、外部から混入した砂等を検出する場合がありますが、フェログラフィーの結果で確認された砂が若干観察されており、ケイ素が検出された原因は、消泡剤と外部から混入した砂と判断します。
報告№108-5071 報告№111-00642 | 分析№108-02721 分析№111-003216 | 111-003216 | 潤滑油は継続続使用可能な状態にあると判断します。を示す粘度、全酸価の各データは良好でした。泡立ち試験の結果は、一般的には消泡性能が低下していると判断できる値の-でしたが、前回同様に新油値の-と同レベルにあったため、良好と判断します。尚、水分がppmと新油値ppmに比較してやや高い値でした。使用油であるAlphasynPGは、ポリグリコールベースの合成ギヤオイルであるため、水分を吸収しやすい特性があります。前回に比較して減少していました。分析結果泡立ち試験の結果、消泡性能が低いと判断できる値であるものの、新油と同レベルにあり、水分が新油に比較して若干高い値でした。粘度粘度は.mm/sと新油値.mm/sに比較して、粘度変化率は-.％で、当社推奨の管理限界値である±％以内にあり、良好と判断します。泡立ち試験泡立ち試験は-と新油と同レベルにあることから、良好と判断します。水分はppmと新油値より高い値でした。全酸価全酸価はmgKOH/gと新油値.mgKOH/gに比較して高いものの、IRの結果で油劣化の兆候を示すカルボン酸の吸収が確認されていないことから、良好と判断します。
報告№108-0387 報告№108-6563 | 分析№108-02609 分析№108-03748 | 108-03748 | 初期試験を実施した結果、摩耗粒子の形態観察で金属接触が厳しく、且つ、摩擦熱が高い場合に発生する球状粒子がやや多く観察されました。観察された球状粒子は、異常の兆候を示す形態のパラメータで、この摩耗粒子が発生する場合、潤滑状態に注意が必要です。球状粒子の発生原因は、一般に、溶接工事、溶接作業などによる溶接スパッタの混入、電食による発生、厳しい金属接触による摩耗、が考えられます。球状粒子の発生原因が、の溶接スパッタの混入であれば、今後増加しないと思われますが、が考えられる場合は、原因を取り除かなければ球状粒子は増加すると考えられます。これらのことを確認するため、ヶ月毎にあと回の初期試験を実施し、球状粒子の発生原因を検討することを推奨します。
報告№109-09375 報告№110-00091 | 分析№109-002520 分析№110-000352 | 110-000352 | ・摩耗状態D－SOAPの結果、潤滑油中からは鉄が検出されました。検出された金属は、粒子の観察結果から繰返し応力を受けて発生する疲労摩耗粒子でした。これらのことから、潤滑部では疲労摩耗が発生していることが分かりました。本軸受は、異常摩耗の早期発見パラメータであるフェログラフィーのIs値がの乗と良好の範囲にあり、転がり軸受寿命の指標としている摩耗粒子が観察されなかったことから、フレーキングは発生しておらず、現在のところ、潤滑状態は正常な状態にあると思われます。・汚染度計数汚染度は良好でした。結論軸受は継続使用可能な状態にあるものと判断します。計数汚染度は良好と判断します。計数汚染度計数汚染度はNAS級と当社推奨の管理限界値のNAS級以内にあり、良好と判断します。重量汚染度はmg/mlでした。機器の潤滑状態摩耗粒子の形態観察の結果、繰返し応力を受けて発生する疲労摩耗粒子が観察されました。SOAPSOAPの結果、油の添加剤成分であるリンが検出されました。摩耗により発生する鉄が検出されていないことから、良好と判断します。D－SOAPD－SOAPの結果、摩耗により発生する鉄、油の添加剤成分であるリンが検出されました。フェログラフィー異常摩耗の早期発見パラメータであるフェログラフィーのIs値がの乗と良好の範囲にあるものの、摩耗粒子の形態観察の結果、繰返し応力を受けて発生する疲労摩耗粒子が比較的多く観察されました。
報告№109-09094 報告№110-00147 | 分析№109-000896 分析№110-000552 | 110-000552 | は良好と判断します。尚、RBOTがminと新油値のminに比較してmin減少していました。このまま継続使用した場合、この減少傾向から限界値に到達するのは、別紙図RBOTの減少傾向に示すように年月と推定されました。残りの継続使用期間は、約年ヶ月であると予測されます。潤滑油は継続使用可能な状態にあると判断します。≪状態監視とパラメータ≫分析の目的および各分析のパラメータは以下の通りです。特性低下目的：油の分析結果から、や劣化傾向ならびに添加剤の消耗程度、残存寿命などを確認する。粘度JISK全酸価JISK赤外線吸収スペクトルJISK酸化安定度試験JISK汚染目的：油の分析結果から、砂塵あるいは水・異種油などによるや、異物混入の有無を確認する。水分JISK計数汚染度JISB重量汚染度JISB光学顕微鏡観察摩耗目的：油中の摩耗粒子を分析する事により、回転・摺動部の潤滑状態、摩耗劣化の程度、余寿命などを解析する。摩耗診断電子顕微鏡観察JISKX線マイクロアナリシス油中金属濃度）JISK≪分析結果≫特性低下粘度：良好粘度値mm/sの新油値mm/sに対する変化率は-.％であり、当社推奨の管理限界値±％以内に留まっています。全酸価：良好全酸価.mgKOH/gは新油値の.mgKOH/g以内にあることから問題は無いと判断します。赤外線吸収スペクトル：良好酸化安定度試験：良好酸化安定度試験の結果、数値minは当社推奨の管理限界値min以上に留まっており、現時点での使用は可能と判断します。汚染水分：良好水分値ppmは当社推奨の管理限界値以内に留まっています。計数汚染度：今回は実施していません。重量汚染度：今回は実施していません。光学顕微鏡観察：今回は実施していません。摩耗摩耗診断電子顕微鏡観察・X線マイクロアナリシス：今回は実施していません。油中金属濃度：今回は実施していません。
報告№109-09136 報告№111-00053 | 分析№109-001160 分析№111-000197 | 111-000197 | 更油からの使用時間をもとに潤滑油の余寿命を評価したところ、潤滑油は次回定検まで使用可能と判断できました。次回定検時に更油を実施しない場合は、酸化安定度を知るための分析を実施し、余寿命を確認することを推奨します。酸化安定度はminであり、当社推奨の管理限界値のmin以上であることから、良好と判断します。
報告№109-09117 報告№109-09117 | 分析№109-001049 分析№109-001049 | 109-001049 | 分析の結果、摩耗の安定が確認され、潤滑状態は正常と判断します。これらのことは、前回に比較して、計数汚染度はランク増加したものの、良好の範囲にあり、SOAP／D-SOAPの鉄および錫濃度に変化がないこと異常摩耗の早期発見パラメータであるフェログラフィーのIs値がのマイナス乗と良好の範囲にあること以上のことから判断しています。は良好と判断します。計数汚染度は良好と判断します。計数汚染度はNAS級と当社推奨の管理限界値のNAS級以内にあり、良好と判断します。重量汚染度は良好と判断します。重量汚染度は.mg/mlと当社推奨の管理限界値のmg/ml以内にあり、良好と判断します。機器の潤滑状態機器の潤滑状態は正常と判断します。SOAPの結果は良好です。SOAPの結果、油の添加剤成分であるリンが検出されています。摩耗により発生する鉄および錫が検出されていないことから、良好と判断します。D－SOAPの結果は良好です。D－SOAPの結果、摩耗により発生する鉄および錫が検出されていないことから、良好と判断します。フェログラフィーの結果は良好です。異常摩耗の早期発見パラメータであるフェログラフィーのIs値がのマイナス乗と良好の範囲にあることから、潤滑状態は正常と判断します。
報告№109-09136 報告№114-00213 | 分析№109-001160 分析№114-000696 | 114-000696 | 分析の結果、、汚染状態は共に良好の範囲にあることから、潤滑油は継続使用可能な状態にあると判断します。軸受は継続使用可能と判断します。但し、軸受メタルの摩耗が確認されているため、以下の対策を推奨します。定期的な分析および分析周期の検討定期的な潤滑油分析によるトライボ診断を実施することにより、分析データの変化から異常の兆候を早期に発見することが可能となります。別紙金属摩耗粉の平衡速度から計算する採油周期に示すように、計算では運転時間が時間で平衡濃度に到達すると思われます。そのため、本設備は時間経過すれば、いつでも採油可能ですので、この時間を目安に次回の採油時期を検討することを推奨します。次回の結果で摩耗状態が良好と確認されれば、分析周期を定期分析の周期にもどし、異常な摩耗状態と確認できた場合には分析周期をさらに短縮して、傾向管理していくことを併せて推奨します。軸受メタルの情報提供今後軸受メタルの摩耗が進行した場合、摩耗程度を評価する必要がありますので、次回分析時には、メタルサイズ、油入れ替え後の稼働時間ならびに直近のメタル交換からの稼働時間をお知らせください。分析結果異常摩耗の早期発見のパラメータであるIs値は-レベルと正常です。また、異常摩耗の兆候を示す摩耗粒子が顕著に観察されなかったことから、は良好と判断します。SOAPの結果、軸受メタルの成分である錫が検出されていることから、軸受メタルの摩耗が発生していると推定されます。今後、軸受メタルの摩耗が進行した場合、油膜が形成されにくくなり、最終的には焼損する場合もあるため、注意が必要です。計数汚染度、重量汚染度は共に良好と判断します。粘度、水分、酸価、IRの各データは良好と判断します。
報告№107-6026 報告№108-0217 | 分析№107-02108 分析№108-01566 | 108-01566 | 本トライボ診断は、摩耗進行状況、汚染状況を確認する。【軸受の潤滑状態】トライボ診断の結果、前回同様転がり軸受の寿命の指標となるフレーキングの発生が確認されていないことから、現在のところ、ベアリングは継続使用可能な状態にあると判断します。但し、前回同様に摩耗粒子形態観察の結果で、フレッティングにより発生する赤錆が多く観察され、異常摩耗の早期発見パラメータであるフェログラフィーのIs値がの乗から乗に桁上昇し、SOAP／D－SOAPの鉄濃度は増加傾向にあることから、摩耗の進行が確認されました。転がり軸受でフレッティングが発生する箇所は、軸と内輪内面軸受箱と外輪外面軌道輪と転動体の箇所が考えられました。今後、フレッティングにより発生した赤錆が軌道面に噛み込み、噛み込み傷が基点となって転がり軸受の寿命の指標となるフレーキングへ進展することが懸念されるため、定期的に分析を実施し、摩耗の進行状況を確認することを推奨します。【油の汚染状況】計数汚染度がナトリウム級と当社推奨の管理限界値内にあり、重量汚染度がmg/mlでした。
報告№109-09136 報告№110-00818 | 分析№109-001160 分析№110-003860 | 110-003860 | Iカップリング発光分光分析供試のギヤ油を分析した結果、検出された金属元素は、SOAP-T法の結果表に示すように、鉄、リン、亜鉛、カルシウム、アルミニウム、ナトリウム、マグネシウムが検出されました。これらの検出された金属元素から発生箇所を推定すると鉄・ギヤ・軸受等リン・オイル添加剤亜鉛、カルシウム、アルミニウム、ナトリウム、マグネシウム・外部混入異物であると思われます。このうち、機械部品が摩耗したと思われる元素はのグループです。フェログラフィー異常摩耗の早期発見パラメータとして摩耗粒子を定量化して評価するフェログラフィーのIs値は、潤滑状態が正常なの乗でした。摩耗粒子の形態で比較的多く観察された粒子は、潤滑状態が正常な場合に発生する摩耗粒子、金属潤滑部が局部的に油膜切れを起して発生するシビア粒子、フレッティングにより発生する赤錆でした。このような摩耗粒子が観察された場合には、潤滑部では正常なマイルド摩耗、やや厳しい摩耗による凝着摩耗と微振動によるフレッティング摩耗が発生していることが分かります。フレッティングは、軸と内輪内面軸受箱と外輪外面軌道輪と転動体ギヤ歯面の箇所で発生する可能性があります。フレッティング粒子は酸化して硬いため、軸受軌道面やギヤ歯面に噛み込んだ場合はその傷が疲労剥離の起点となり、疲労摩耗へと進展することが想定されます。電子顕微鏡・X線マイクロアナリシス観察された粒子をSEM・XMAで詳細に分析した結果、粒子には鉄、クロム、マンガンが比較的多く含まれており、成分割合から粒子は主にギヤ歯面やベアリングから発生していると推定できました。計数汚染度は当社推奨の管理限界値を超えていました。SOAP-T法で油の添加剤成分であるリンが検出され、フィルタ表面の異物観察で表面が茶褐色で金属片、鉄錆、砂等が観察されました。さらに水分が当社推奨の管理限界値を超えていたことから、汚染度が高い要因は、摩耗とスラッジ、そして水分と外部混入異物の影響と思われます。水分はppmと当社推奨の管理限界値を超えていました。今後、水分の影響で油槽内に錆が発生し、その影響で摩耗が発生する懸念があります。RBOTRBOTがminと新油値のminに比較してmin減少していました。尚、別紙RBOTの減少傾向から油の余寿命を求めた結果、本試料は直近の更油から起算して稼働日数が年月まで使用可能であることが分かります。継続使用していた場合、当社推奨の管理限界値に到達している可能性がありますが、本試料油の添加剤は、一般に、タービン油に比較して極圧添加剤や摩耗防止剤などの濃度が高く、この影響でRBOT試験の結果が変動する傾向があります。そのため、ギヤ油の余寿命の評価をタービン油と同等の精度で得るには、RBOTの結果に加え、粘度、全酸価、IRなどのデータを総合的に判断することが必要です。粘度、全酸価、IRの各データは良好の範囲にあり、潤滑油は継続使用可能な状態にあると判断します。減速機は継続使用可能な状態にあると判断します。但し、今後、水分の影響で油槽内に錆が発生し、その影響で摩耗が発生することが懸念されるため、水分除去を推奨します。また、凝着摩耗やフレッティング摩耗の進行や油劣化の進行を監視するため、定期的に分析を実施することを併せて推奨します。
報告№109-09136 | 分析№109-001160 | 113-002388 | 対象設備は継続使用可能な状態にあると判断します。但し、今後の摩耗推移を確認するためにも傾向監視を継続することが有効です。定期的な分析今後の摩耗推移を監視するため、定期的な分析実施を推奨します。異常摩耗の早期発見のパラメータであるIs値は、レベルとやや高い値でした。また、潤滑部の摩耗が認められたため、定期的に潤滑油分析を実施し、摩耗推移を監視することが有用と考えます。フェログラフィーで比較的多く観察された粒子は、以下の通りです。正常な摩耗粒子・潤滑状態が正常なマイルド摩耗により発生。切削粒子・異物や金属表面の微小突起による切削摩耗により発生。シビア粒子・潤滑状態がやや厳しい凝着摩耗により発生。極微小領域で油膜切れが発生したことを示します。切削粒子、シビア粒子は、摩擦面が将来的に異常摩耗へ進展する可能性を示唆しているため、傾向監視が有用と思われます。詳細は、別紙傾向監視が必要な摩耗粒子をご覧ください。コンロッドメタル、クランクメタルの摩耗SOAP-Tでメタルの主成分である錫がppm、ニッケルが、銅が検出されたことから、コンロッドメタル、クランクメタルが局部的に摩耗していると推定されました。検出されたメタル成分は、現時点では低濃度であることから継続使用に支障がない範囲であると判断しますが、今後、摩耗が進行し異常摩耗に進展することを防止するため、傾向分析による摩耗推移の監視が有用です。詳細は、別紙コンロッドメタル・クランクメタルの摩耗をご覧ください。粘度粘度はmm/sでした。新油との比較による評価が必要です。水分はppmと当社推奨の管理限界値以下であり、良好です。酸価はmgKOH/gでした。新油との比較による評価が必要です。塩基価はmgKOH/gでした。新油との比較による評価が必要です。
|  | 113-001975 | 対象設備は継続使用可能な状態にあると判断します。但し、摺動部が摩耗していることから、に示す内容をご確認ください。潤滑油潤滑油は粘度および水分が当社推奨の管理限界値を超えていることから、に示す内容をご確認ください。設備の点検もしくは定期的な分析SOAP-Tでクロムがppmと高い値で検出されたことから、カム・カムローラ等で摩耗が発生している可能性があります。また、SOAP-Tで鉄がppmと高い値で検出されたことから、シリンダライナあるいはピストンリング等で摩耗が進行している可能性があります。以上により、設備の点検もしくは定期的な分析を実施することにより、摺動部の摩耗推移を監視することを推奨します。更油粘度低下が確認されており、潤滑部で油膜切れなどによる摩耗の発生が懸念されます。また、水分の影響により金属表面で腐食摩耗が発生し、発生した鉄錆等の粒子が潤滑部に噛み込み摩耗が進行することがありますので、これらの予防処置として更油を推奨します。は許容範囲内にありますが、摺動部の摩耗が認められたため、定期的に潤滑油分析を実施し、各摩耗推移を監視することが有用と考えます。フェログラフィー【定量分析：Is値】Is値は異常摩耗の早期発見パラメータのつで、摩耗を定量化するために用います。Is値はの乗とやや高い値でしたが、損傷時のの乗程度には到達しておらず、異常摩耗は発生していないと判定します。フェログラフィー【定性分析：摩耗粒子の形態観察】比較的多く観察された粒子は、以下の通りです。正常な摩耗粒子・潤滑状態が正常なマイルド摩耗により発生。黒錆・潤滑状態がやや厳しい凝着摩耗により発生。摩擦面が極微小領域で高面圧または低速度で接触し高温に晒されたことを示しています。観察された摩耗粒子の中でも黒錆は、将来的な異常摩耗の進行に繋がる可能性を示唆しているため、傾向監視が必要と思われます。詳細は、別紙傾向監視が必要な摩耗粒子をご覧ください。Iカップリング発光分光分析【SOAP-T】摩耗発生箇所は、以下のように推定します。鉄、鉛、銅、クロム、アンチモン、錫・エンジン部品等リン、亜鉛、カルシウム、モリブデン・添加剤アルミニウム、ナトリウム、マグネシウム、ホウ素・外部混入異物シリンダライナ或いはピストンリングの摩耗SOAP-Tで鉄がppmと高い値で検出されたことから、シリンダライナ或いはピストンリングで摩耗していると推定します。コンロッドメタル或いはクランクメタル等の摩耗SOAP-Tで錫がppm、鉛がppm、アンチモンが、銅が検出されたことから、コンロッドメタル或いはクランクメタル等が摩耗していると推定します。詳細は、別紙コンロッドメタル・クランクメタルの摩耗をご覧ください。カムとカムローラの摩耗SOAP-Tでクロムがと高い値でした。カムやカムローラ等の摩耗が進行している可能性が考えられます。固形カルシウム化合物の生成SOAP-Tでカルシウムがppm検出されました。ディーゼルエンジンオイル中に検出されるカルシウムは、燃焼ガス中に含まれている硫黄分と反応して微小サイズの硫酸カルシウム、いわゆる石膏が生成されます。この影響については、別紙固形カルシウム化合物の生成をご覧ください。粘度粘度は.mm/sと新油値のmm/sに比較して粘度変化率が-.％となっており、当社推奨の管理限界値である±％を超えていました。ディーゼルエンジンオイルの粘度低下は、別紙内燃機関における粘度の低下を御覧下さい。水分はppmと当社推奨の管理限界値を超えていました。今後、水分の影響で腐食摩耗が進行する懸念があります。塩基価は.mgKOH/gと当社推奨の管理限界値以上であり、良好でした。
報告№109-09136 報告№111-00053 | 分析№109-001160 分析№111-000219 | 111-000219 | 軸受は継続使用可能な状態にあると判断します。更油からの使用時間をもとに潤滑油の余寿命を評価したところ、潤滑油は次回定検まで使用可能と判断できました。次回定検時に更油を実施しない場合は、酸化安定度を知るための分析を実施し、余寿命を確認することを推奨します。異常摩耗の早期発見パラメータとして摩耗粒子を定量化して評価するフェログラフィーのIs値は、潤滑状態が正常なのマイナス乗でした。水分は、当社推奨の管理限界値内にあり、良好と判断します。粘度粘度は、当社推奨の管理限界値内にあり、良好と判断します。全酸価全酸価は、新油値以内にあり、良好と判断します。酸化安定度酸化安定度はminであり、当社推奨の管理限界値のmin以上であることから、良好と判断します。
報告№106-0124 | 分析№106-00815 | 106-00815 | 濾過前の試料油を分析した結果、前回と同様に同じく摩耗粒子形態観察で摩擦熱が高い場合に発生する球状粒子が多く観察されました。球状粒子は、異常の兆候を示す形態のパラメータで、この摩耗粒子が発生する場合、潤滑状態に注意が必要です。球状粒子の発生原因は、一般に、溶接工事、溶接作業などによる溶接スパッタの混入、電食による発生、厳しい金属接触による摩耗、が考えられます。球状粒子の発生原因が、の溶接スパッタの混入であれば、今後増加しないと思われますが、が考えられる場合は、原因を取り除かなければ球状粒子は増加すると考えられます。尚、今回の分析結果で球状粒子増加は確認されておらず、継続使用可能な状態あると判断します。
報告№109-09136 報告№112-00532 | 分析№109-001160 分析№112-002185 | 112-002185 | 潤滑油および対象設備は継続使用可能な状態にあると判断します。はフェログラフィーおよびSOAP／D-SOAPの結果から総合的に判断した結果、正常な状態にあると考えられます。フェログラフィー【定量分析：Is値】Is値は異常摩耗の早期発見パラメータのつで、摩耗粒子を定量化するために用います。今回のIs値はのマイナス乗と低い値でした。フェログラフィー【定性分析：摩耗粒子および摩耗形態観察】分析結果から比較的多く観察された粒子は、以下の通りでした。正常な摩耗粒子・潤滑状態が正常なマイルド摩耗により発生。電子顕微鏡・X線マイクロアナリシスフェログラフィーで観察された摩耗粒子を電子顕微鏡・X線マイクロアナリシスで詳細に分析した結果、粒子には鉄、クロム、マンガン、ニッケルが比較的多く含まれており、成分割合から粒子は主にシリンダ内壁等から発生していると推定できました。Iカップリング発光分光分析【SOAP/D-SOAP】検出された金属元素から発生箇所を推定すると、以下の通りでした。ニッケル・シリンダ内壁・ポンプ内部リン・添加剤カルシウム、ナトリウム・外部混入異物計数汚染度、重量汚染度は共に良好でした。．粘度、酸価、IRの各データは良好でした。水分は、ppmと新油値のppmに比較して若干高い値でした。使用油であるファイヤクエルEHCは、リン酸エステル系作動油であり、水分が多く入ると水の作用により潤滑油中の添加剤が分解反応起こして、分解反応物が不溶となって分離する、いわゆる加水分解により、酸性リン酸エステルの生成物が発生します。この生成物は、酸性のため潤滑油の劣化を促進したり、金属表面の腐食の原因になりますので、今後の使用で水分が更に増加した場合には、注意が必要です。
報告№109-09136 報告№113-00033 | 分析№109-001160 分析№113-000090 | 113-000090 | 計数汚染度、重量汚染度はやや高い値でした。今後、汚染度が上昇した場合、バルブ類の動作障害やフィルタおよびストレーナの目詰まりが発生することが懸念されるため、以下の対策を推奨します。ヶ月以内に再分析今後、汚染度が上昇した場合、バルブ類の動作障害やフィルタおよびストレーナの目詰まりが発生することが懸念されるため、ヶ月以内に再分析を実施し、汚染度を確認することを推奨します。はフェログラフィーおよびSOAP/D-SOAPの結果から総合的に判断した結果、正常な状態にあると考えられます。フェログラフィー【定量分析：Is値】Is値は異常摩耗の早期発見パラメータのつで、摩耗粒子を定量化するために用います。今回のIs値はのマイナス乗と低い値でした。フェログラフィー【定性分析：摩耗粒子および摩耗形態観察】分析結果から観察された全ての粒子量は少でした。Iカップリング発光分光分析【SOAP/D-SOAP】検出された金属元素から発生箇所を推定すると、以下の通りでした。鉄、錫、亜鉛・シリンダ内壁、ポンプ内部等リン・添加剤カルシウム、アルミニウム、ナトリウム・外部混入異物計数汚染度は、前回に比較してNAS級からNAS級にランク低下し、重量汚染度は.mg/mlから.mg/mlに増加しており、共に当社推奨の管理限界値以下にあるものの、やや高い値でした。IRは良好でした。
報告№109-09136 報告№113-00548 | 分析№109-001160 分析№113-002343 | 113-002343 | 潤滑油は継続使用可能な状態にあると判断します。粘度、全酸価、IR、RBOTの各データは正常であることから、潤滑は良好と判断します。尚、別紙RBOTの減少傾向から油の余寿命を求めた結果、対象の潤滑油は直近の更油から起算して年月まで使用可能であると推定できます。水分は良好と判断します。
報告№102-4016 | 分析№102-00674 一方、機器の潤滑状態を確認するために実施したＳＯＡＰ／Ｄ－ＳＯＡＰ、フェログラフィーの結果、前回の「抜き始めに比較して、Ｄ－ＳＯＡＰの鉄濃度が0.4ppmから0.7ppmに若干増加し、摩耗の過酷度を示すＩｓ値が、１０の１乗から１０の３乗に３ヶ月間で２ランク上昇していました。フェログラフィーの摩耗粒子形態観察の結果、ギヤ歯面の摩耗により発生した5μｍ前後の黒錆が支配的で、その中に、転がり軸受の疲労摩耗により発生した5μｍサイズのチャンクが見られることから、Ｉｓ値が上昇した要因は、ギヤ歯面の摩耗と転がり軸受の疲労摩耗によるものと考えられました。現在のところ、摩耗粒子のサイズは小さく、ギヤと転がり軸受は継続使用可能な範囲にあると思われますが、今後、転がり軸受の疲労摩耗が加速度的に進展する可能性を考え、摩耗粒子が飽和する運転時間204時間経過した時点で、再度、計数汚染度、重量汚染度、光学顕微鏡写真、フェログラフィー、ＳＯＡＰ／Ｄ－ＳＯＡＰの項目を実施し、摩耗の進行状況を確認することが必要と判断します。 | 102-00674_差し替え | 本試験は、冷却塔減速機の油の劣化状況、汚染状況、ギヤや軸受の潤滑状態の確認を行うことを目的としました。ギヤ歯面と転がり軸受の摩耗の進行が確認されました。今後、転がり軸受の疲労摩耗が加速度的に進展する場合がありますので、ヶ月以内に再度分析を実施し、摩耗の進行状況を確認することが必要と判断します。考察分析の結果、油の劣化状況を確認するためにの各データは全て当社推奨の管理基準値内にあり、良好と判断します。次に、油の汚染状況を確認するため実施した計数汚染度、重量汚染度の結果、各データが当社推奨の管理基準値内にあり、良好と判断します。
報告№109-09094 報告№110-00627 | 分析№109-000884 分析№110-002749 | 110-002749 | は良好と判断します。尚、RBOTがminと新油値のminに比較してmin減少していました。このまま継続使用した場合、この減少傾向から限界値に到達するのは、別紙図RBOTの減少傾向に示すように年月と推定されました。残りの継続使用期間は、約年ヶ月であると予測されます。潤滑油は継続使用可能な状態にあると判断します。≪状態監視とパラメータ≫分析の目的および各分析のパラメータは以下の通りです。特性低下目的：油の分析結果から、や劣化傾向ならびに添加剤の消耗程度、残存寿命などを確認する。粘度JISK全酸価JISK赤外線吸収スペクトルJISK酸化安定度試験JISK汚染目的：油の分析結果から、砂塵あるいは水・異種油などによるや、異物混入の有無を確認する。水分JISK計数汚染度JISB重量汚染度JISB光学顕微鏡観察摩耗目的：油中の摩耗粒子を分析する事により、回転・摺動部の潤滑状態、摩耗劣化の程度、余寿命などを解析する。摩耗診断電子顕微鏡観察JISKX線マイクロアナリシス油中金属濃度）JISK≪分析結果≫特性低下粘度：良好粘度値mm/sの新油値mm/sに対する変化率は+％であり、当社推奨の管理限界値±％以内に留まっています。全酸価：良好全酸価は新油値の.mgKOH/gに比較し高くはあるものの、有機物・有機化合物試験の結果で油劣化の兆候を示すカルボン酸の吸収が見られないことから、問題は無いと判断します。赤外線吸収スペクトル：良好酸化安定度試験：良好酸化安定度試験の結果、数値minは当社推奨の管理限界値min以上に留まっており、現時点での使用は可能と判断します。汚染水分：良好水分値ppmは当社推奨の管理限界値以内に留まっています。計数汚染度：今回は実施していません。重量汚染度：今回は実施していません。光学顕微鏡観察：今回は実施していません。摩耗摩耗診断電子顕微鏡観察・X線マイクロアナリシス：今回は実施していません。油中金属濃度：今回は実施していません。
報告№108-0227 報告№110-00107 | 分析№108-01664 分析№110-000411 | 110-000411 | ・摩耗状態前回同様に潤滑油中からはSOAPで銅、D－SOAPで鉄が検出されました。検出された金属は、粒子観察の結果から金属接触が厳しい場合に発生数するシビア粒子、外部から混入したと思われる鉄錆等でした。本軸受は、異常摩耗の早期発見パラメータであるフェログラフィーのIs値が前回のの乗からの乗に日間で桁上昇していることから、比較的短時間で潤滑状態が変化した可能性があります。Is値が上昇した要因は、軸受メタルの成分である錫が検出されておらず、鉄系材料を使用した箇所の摩耗によるものであることから、ギヤ、転がり軸受などで摩耗が発生した可能性が考えられます。・汚染度計数汚染度はNAS級とやや高い値でした。フィルタ表面の異物観察で金属粒子、砂、樹脂等が観察されたことから、汚染度が高い要因は、摩耗および外部混入異物の影響と思われます。・銅の溶出SOAPの銅濃度が前回に比較してppmからppmに僅かに増加していました。銅を使用した部分の溶出が発生していると考えられます。貴社からの資料によれば、銅を使用した部分はボイラ給水ポンプのデフレクターやバッフル、或いは流体継ぎ手のスクイ管、潤滑油冷却器の冷却管などですが、溶出はこれらの部位の銅系材料を使用した箇所が選択的に溶出していると思われます。銅の溶出は、潤滑油に使用されている添加剤成分と銅との反応により溶出することが知られています。銅濃度の増加は、別紙鉱油の酸化に対する金属触媒の影響に示すように濃度の増加とともに酸化速度が加速することが分かっています。結論対象設備は継続使用可能な状態にあるものの、以下の対策が必要です。摩耗および酸化劣化の進行状況を監視するため、定期的に分析を実施されることを推奨します。採油箇所がドレン弁であることから、外部混入異物が比較的多く観察された要因は、ドレン配管内に残留していた異物を採取したか、或いは、採油時に外部から混入した可能性が考えられます。今後の採油は、廃油量を～倍に増量してから採油することを推奨します。計数汚染度はやや高い値でした。計数汚染度計数汚染度はNAS級と当社推奨の管理限界値のNAS級以内にあるものの、やや高い値でした。重量汚染度は.mg/mlと当社推奨の管理限界値のmg/ml以内にあり、良好と判断します。機器の潤滑状態SOAPの結果、前回同様に銅が多く検出されました。SOAPSOAPの結果、油の添加剤成分であるリン、亜鉛が検出されました。一方、銅が検出されました。銅を使用した部分の溶出が発生していると考えられます。この溶出は検出された亜鉛系添加剤の成分と銅が反応し、溶出することが知られています。銅濃度は別紙鉱油の酸化に対する金属触媒の影響に示すように銅濃度が増加すると酸化速度が速まりますので、酸化劣化の進行状況をを全酸価の変化で監視されることを推奨します。D－SOAPD－SOAPの結果、鉄が検出されました。フェログラフィ異常摩耗の早期発見パラメータであるフェログラフィーのIs値がの乗とやや高く、摩耗粒子の形態観察で外部から混入したと思われる鉄錆、砂等が比較的多く観察されました。
報告№102-6008 | 分析№102-00191 | 102-00191 | 前回分析結果で異物の噛み込みによる摩耗の進行が懸念されたため、今回は、前回の追跡調査を目的として、前回採油から日経過後に精点Bを実施した。その結果、前回に比較して、計数汚染度が、NAS級から級にランク、摩耗の過酷度を示すIs値がから.に上昇し、D－SOAPの鉄濃度がから.pmに、錫濃度がからに、各々増加していました。又、フェログラフィーの摩耗粒子形態観察の結果、外部から混入した砂、鉄錆に加えて、前回見られなかった異物の影響で発生する切削粒子が見られました。以上のことから、前回分析結果で懸念された砂、鉄錆等の異物の影響が出ておりますので、可能であれば、早急に濾過を実施し、摩耗の進行防止策を打たれることを推奨します。濾過が出来ない場合は、摩耗の進行速度を確認するため、ヶ月後に再度分析を実施することを推奨します。その分析結果が今回と同じようになれば、摩耗は安定していると判断できます。尚、次回分析時には、摩耗速度を計算するため、添付いたしました分析依頼書にご記入いただき、又、メタルのサイズが確認できる図面をご提供下さいますよう、お願い申し上げます。
報告№109-09136 報告№111-00661 | 分析№109-001160 分析№111-003324 | 111-003324 | 潤滑油は継続続使用可能な状態にあると判断します。但し、粘度が低下していることから、以下の対策が必要です。定期的な分析粘度低下は、シール部からの漏れ量の増加や、油膜形成に影響し摩耗の促進につながりやすくなることから、定期的な分析により粘度の低下および油の劣化の進行状況を確認することを推奨します。粘度粘度は、新油値のmm/sに比較し変化率が-％のmm/sとなっており、当社推奨の管理限界値である±％を超えていました。粘度低下の要因のひとつとなる異種油の混入や劣化がIRで確認できなかったことから、今回の粘度低下は、潤滑油の製造ロットによる差異、または、潤滑油の分子がせん断作用を受けて低下したことなどが考えられます。分析結果粘度が当社推奨の管理限界値を超えていました。粘度粘度はmm/sと新油値mm/sに比較して、粘度変化率は-％で、当社推奨の管理限界値である±％を超えていました。水分は.ppmと当社推奨の管理限界値の以下にあり、良好と判断します。全酸価全酸価は.mgKOH/gと新油値.mgKOH/g以下にあり、良好と判断します。
報告№109-09136 報告№113-00295 | 分析№109-001160 分析№113-001207 | 113-001207 | 軸受は継続使用可能な状態にあると判断します。但し、今後も摩耗の進行を傾向監視するため、以下の対策を推奨します。定期的な分析今後懸念される疲労摩耗、凝着摩耗の進行を監視するため、定期的に分析を実施することを推奨します。はフェログラフィーおよびSOAP／D-SOAPの結果から総合的に判断した結果、継続使用は可能ですが、今後の機器の機能を確認するためにも傾向管理が有用と考えます。フェログラフィー【定量分析：Is値】Is値は異常摩耗の早期発見パラメータのつで、摩耗程度を定量化するために用います。Is値は前回に比較しての乗から変化はなく、低い値でした。フェログラフィー【定性分析：摩耗粒子および摩耗形態観察】分析結果から比較的多く観察された粒子は、以下の通りでした。疲労摩耗粒子・繰返し応力を受けて発生。銅系シビア粒子・潤滑状態がやや厳しい凝着摩耗により発生。金属潤滑部が局部的に油膜切れを起していると考えられます。観察された摩耗粒子の中でも銅系シビア粒子は、注意が必要です。銅を使用した箇所は、転がり軸受の型番から保持器と推定されます。今後、保持器の摩耗が進行することで転動体とのギャップが大きくなると共に振動が増大し、摩耗の進行につながることが懸念されます。Iカップリング発光分光分析【SOAP／D-SOAP】検出された金属元素から発生箇所を推定すると、以下の通りでした。鉄、銅、錫、亜鉛・軸受等リン・添加剤カルシウム、アルミニウム、ケイ素、ナトリウム・外部混入異物計数汚染度は、前回に比較してNAS級からNAS級にランク低下し、良好でした。分析結果計数汚染度は、当社推奨の管理限界値以下であり、良好でした。計数汚染度計数汚染度はNAS級と当社推奨の管理限界値のNAS級以下にあり、良好でした。重量汚染度はmg/mlでした。摩耗粒子の形態観察の結果、金属潤滑部が局部的に油膜切れを起して発生する銅系シビア粒子、繰返し応力を受けて発生する疲労摩耗粒子が比較的多く観察されました。SOAPSOAPの結果、摩耗により発生する銅が検出されました。D-SOAPD-SOAPの結果、摩耗により発生する鉄および銅が検出されました。フェログラフィー異常摩耗の早期発見パラメータであるフェログラフィーのIs値がの乗と良好の範囲にあるものの、金属潤滑部が局部的に油膜切れを起して発生する銅系シビア粒子、繰返し応力を受けて発生する疲労摩耗粒子が比較的多く観察されました。
報告№109-09136 報告№111-00724 | 分析№109-001160 分析№111-003688 | 111-003688 | 潤滑油および対象設備は継続使用可能な状態にあると判断します。但し、今後も摩耗の進行を傾向監視するため、以下の対策を推奨します。更油或いは部分更油による水分濃度の調整水分の影響により金属表面で腐食摩耗が発生し、発生した鉄錆等の粒子が潤滑部に噛み込み摩耗が進行することがありますので、更油或いは部分更油などにより相対的に水分濃度を低くするなどの方法を推奨します。定期的な分析切削摩耗や凝着摩耗の進行を監視するため、定期的に分析を実施し、摩耗の進行状況を確認することを推奨します。軸受メタルの情報提供今後軸受メタルの摩耗が進行した場合、摩耗程度を評価する必要がありますので、次回分析時には、メタルサイズ、回転数、直近のメタル交換からの運転時間をお知らせください。フェログラフィー異常摩耗の早期発見パラメータとして摩耗粒子を定量化して評価するフェログラフィーのIs値は、前回のの乗から乗に上昇しており、潤滑状態が厳しくなっていることを示していました。摩耗粒子の形態で比較的多く観察された粒子は、潤滑状態が正常な場合に発生する摩耗粒子異物の噛み込みにより発生する切削粒子金属潤滑部が局部的に油膜切れを起して発生するシビア粒子金属接触が厳しく、且つ、摩擦熱が高い場合に発生する黒錆外部から混入したと思われる鉄錆、砂等でした。これらの摩耗粒子が観察された場合、潤滑部で発生している摩耗形態は、正常なマイルド摩耗異物による切削摩耗潤滑状態がやや厳しい凝着摩耗であることが分かります。切削摩耗は、他の摩耗形態に比較して摩耗進行速度が速く注意が必要で、定期的なトライボ診断による状態監視が必要と考えます。切削摩耗の原因となる混入異物が残留している場合、この異物により切削摩耗が継続して発生する可能性があります。Iカップリング発光分光分析供試の潤滑油を分析した結果、検出された金属元素は、SOAPの結果表に示すように、鉄、ニッケル、錫、リン、亜鉛、カルシウム、ナトリウム、マグネシウムでした。検出されたこれらの金属元素から発生箇所を推定すると鉄、ニッケル、錫・エンジン部品リン、亜鉛、カルシウム・オイル添加剤ナトリウム、マグネシウム・外部混入異物であると思われます。このうち、機械部品が摩耗したと思われる元素はのグループです。計数汚染度前回に比較して計数汚染度はNAS級からNAS級にランク増加し、汚染されていました。フィルタ表面の異物観察で金属片、鉄錆、砂等が観察されたことから、汚染度が高い要因は、摩耗と外部混入異物の影響と思われます。粒度分布粒度分布は.～μmの範囲にあり、.μmにピークが確認されました。μm以下の粒子が多いことから、燃焼して発生したすす等であることが分かりました。水分はppmと当社推奨の管理限界値を超えていました。今後、水分の影響でエンジン内部に錆が発生し、その影響で摩耗が発生する懸念があります。
報告№106-0025 報告№106-0518 | 分析№106-00118 分析№106-03000 | 106-03000 | 、汚染状態を確認する。分析の結果、を示す粘度、水分、全酸価、IR、RBOTの各データは良好でした。一方、計数汚染度がNAS級とやや高い値でした。光学顕微鏡写真で外部から混入したと思われる鉄錆、砂等の異物が多く確認されたことから、汚染度が高い原因は、外部から混入したと思われる異物の影響と考えられました。観察された外部混入異物は、採油が機器停止中に恒設ドレンラインから実施されているため、排油配管内部に堆積していた汚染粒子を採取した可能性があります。今回潤滑油を全量抜き取っておりますので、新油を充填する際にはフラッシングを念入りに実施することを推奨します。但し、光学顕微鏡写真の結果で微細な金属片も見られますので、念のため、今回試料油に対してフェログラフィーおよびSOAP／D－SOAPによる摩耗診断を追加実施されることを推奨します。尚、追加分析の実施で摩耗の発生が確認された場合、更油後も発生し続ける可能性があるため、機器運転再開後に再度分析を実施し、摩耗の発生状況を確認することが必要になる場合があります。
報告№106-0144 報告№106-0144 | 分析№106-00915 分析№106-00915 | 106-00915 | 背景号AH減速機は、年使用しており、機械メーカに依頼する工場点検を実施する時期にあたる。コスト低減の観点から、工場点検周期を長期間化することを検討している。延伸化の確認・判断技術としてトライボ診断を適用し、ギヤ劣化状況の確認、および余寿命の推定を、複数回の分析診断の結果から工場点検の是非を判定することが望まれている。目的トライボ診断にて、AH減速機のギヤ／ベアリングの劣化状況を診断・評価することを目的とする。今後、数回実施するトライボ診断の結果から劣化速度を求めてベアリングの劣化状況を評価し、余寿命を推定して工場点検の是非を判定する。－工場点検の必要性減速機の構造から、最も負荷が大きく、摩耗が進行しやすい箇所をスパイラルベベルギヤとスパイラルベベルピニオンと推定し、この部分のバックラッシを求めた。分析結果から得られたデータを使用して求めたバックラッシは、減速機に摩耗が集中していたと仮定した場合、初期値からμm増加したものと推定された。バックラッシ増加分の上限値は、メーカにより差異はあるものの、当社の推奨するバックラッシは、一般に推奨されるμmを管理目安にしており、今回のデータはこの値に比較して十分に小さいことから、本歯車は継続使用可能な状態にあり、工場点検の必要はないと判断する。－余寿命の推定回目から今回までの摩耗進行を確認した。摩耗粒子形態観察で異物の噛み込みにより発生する切削粒子、局部的な油膜切れにより発生するシビア粒子が観察されたものの、SOAP／D－SOAPの鉄濃度は比較的低く、バックラッシ増加分にも増加傾向が見られないことから、ギヤの摩耗は安定していることが確認された。今後は、定期的なトライボ診断により、現在の摩耗安定期を経て進行期入口を捕らえ、余寿命の推定につなげることを推奨する。－機器の潤滑状態トライボ診断の結果、前回同様に局部的な油膜切れにより発生するシビア粒子や硬い異物の噛み込みにより発生する切削粒子が観察され、摩耗形態は凝着摩耗と切削摩耗とが同時に発生していることが確認された。但し、前回に比較して、鉄濃度や異常摩耗の早期発見パラメータであるIs値、計数汚染度の各データに増加傾向は見られず摩耗は安定しているものと判断する。尚、凝着摩耗や切削摩耗で発生したベアリング軌道面の損傷が発生し、それが起点となって疲労摩耗に進展する場合があるため、定期的に分析を実施し、摩耗の発生状況を確認することを推奨する。これらのことは、計数汚染度が、前回に比較してNAS級からNAS級にしてランク減少したことSOAP／D－SOAPで、ギヤの摩耗により発生する鉄濃度に変化がないこと異常摩耗の早期発見パラメータであるIs値がの乗から乗に桁減少したものの、摩耗粒子形態観察の結果、異物の噛み込みにより発生する切削粒子、金属接触が厳しい場合に発生するシビア粒子がやや多く観察された以上のことから判断した。
報告№108-5071 報告№114-00011 | 分析№108-02721 分析№114-000036 | 114-000036 | 一般に、作動油の油温が上昇する要因は、大別すると以下の通りが考えられます。シリンダ摺動面およびポンプ内部の潤滑部の摩擦熱リリーフ弁のリリーフ時に発生する熱断熱圧縮オイルクーラーの性能低下これらの要因のうち、の可能性を検討すると、SOAP-Tの結果で鉄濃度および銅濃度が比較的高濃度であることから、シリンダ摺動面およびポンプ内部の潤滑部で摩耗が発生していることが分かりますが、フェログラフィーで観察されている摩耗粒子がμm以下の微小な鉄系の黒色スラッジが支配的であることから、摩擦熱による温度上昇の可能性は低いと思われます。のリリーフ弁のリリーフ時に生じる熱に関しては、仮にこの現象が油温上昇の要因であれば、油の粘度低下や油の劣化が生じるようになりますが、現時点での粘度および酸価のデータは、良好であることから、この可能性も低いと考えられます。の断熱圧縮は、気泡を含む圧油が急激に圧縮されると気泡が断熱状態により圧縮熱を発生させ、その結果として油温上昇に繋がります。しかし、気泡に接する油分子も温度が上昇し、熱分解してカーボン粒子が発生しやすくなりますが、本試料油の場合、フィルタグラムによる分析結果からは、カーボン粒子が観察されていないことから、この可能性も低いと思われます。最後ののオイルクーラーの性能低下は、冷却性能の低下により、油温上昇に繋がることがあり、結果として酸化防止剤の減少により酸化が促進し、酸価上昇や粘度上昇として現れますが、現時点では粘度および酸価のデータは、良好であることから、オイルクーラーの性能低下の可能性も低いと思われます。このように、油温上昇につながる要因をつに大別して検討しましたが、決定的な要因につながるデータの変化は見られませんでした。しかし、摩擦熱をともなう摩耗粒子が見られないことと、カーボンの発生もみられないことから、敢えて油温上昇に結びつく要因を挙げるとすれば、上記のが複合して発生している可能性もあると考えられます。そのため、仮定を前提として、以下の対策を推奨します。リリーフ弁の動作確認現時点では、油に異常は確認されていないものの、異常圧力になっていないかリリーフ弁の動作確認を推奨します。オイルクーラーの性能確認現時点では、油に異常は確認されていないものの、オイルクーラーの性能が低下していないか確認することを推奨します。フィルタを超音波洗浄し、ろ液の分析SOAP-TFEおよび銅濃度が比較的高濃度であることから、鉄と銅が使用されている箇所で摩擦が発生している可能性が考えられます。この場合、本油圧システムには、精密な濾過フィルタが設置されていることから、仮に摩耗粒子が発生したとしても精密フィルタで濾過されてしまい、循環系統の油は清浄な状態を維持します。摩耗しているか、或いは、摩耗していないかを判断するには、油圧系内の精密フィルタに付着・捕捉されている摩耗粒子を超音波洗浄し、そのろ液を分析して摩耗粒子の量を調査することが有効です。異常摩耗の早期発見のパラメータであるIs値は、-レベルと低いことから、正常です。また、観察された粒子は極少量だったことから、は良好と判断します。SOAP-Tの結果、鉄が.、銅がと比較的高濃度です。計数汚染度、重量汚染度は共に良好と判断します。粘度、水分、酸価の各データは良好と判断します。
報告№102-0327 | 分析№102-03202 | 102-03202 | 分析の結果、ベアリングの軌道面では、マイクロフレーキングが発生していることがわかりました。現段階では、使用可能な範囲にあります。この段階では振動値に大きな変化は認められず、振動測定による異常発見はしにくいものの、異常の兆候をつかむ上でも振動によるデータ収集周期を短期間にシフトし、監視強化をされることを推奨します。また、今後、フレーキングに進展する状況にあると推定されますので、振動監視の強化と同時に、定期的なトライボ診断による、摩耗状態の変化についても監視されるよう、推奨します。尚、全酸価は.mgKOH/gと当社が推奨する管理目安のmgKOH/g以内にあり、継続使用可能と判断します。
報告№104-0180 | 分析№104-01329 | 104-01329 | 分析の結果、摩耗粒子形態観察で外部から混入した砂、オイルリングの摩耗により発生した銅系粒子が観察されました。今後、異物が軸受摺動面に噛み込み摩耗が進行したり、オイルリングが正常に動作しないことにより供給油が減少し、油膜切れが発生する場合が考えられます。以上のことから、オイルリングの動作状況を確認されると共に、～ヶ月後に再分析を実施し、摩耗の進行状況を確認されることを推奨します。これらのことは、フェログラフィーの摩耗粒子形態観察の結果、金属接触が厳しい場合に発生するシビア粒子、銅合金、外部から混入した砂が多く観察されたことSOAPの結果、オイルリングの主成分である銅がppm、D－SOAPの結果、オイルリングの主成分である銅が、外部から混入したナトリウムが検出されたこと以上のことから判断しました。
|  | 113-000966 | 分析の結果、潤滑油の劣化が確認され、水分はやや高く、汚染度は更油を必要とする高い汚染度になっていました。軸受潤滑油は、全酸価が㎎KOH/gに上昇して酸化が進んでいることから、金属表面はこの影響により腐食摩耗が発生していると思われますので、分解点検により軸受の状態を確認する必要があると判断します。分解点検油中の酸成分の影響で金属表面が腐食して発生する腐食摩耗が発生していると思われますので、分解点検を実施し、軸受の状態を確認することを推奨します。更油および油槽内の清掃潤滑油が劣化し、水分濃度がやや高いことから、このまま継続使用した場合、更に劣化が進み粘度が急上昇することになり、結果として腐食摩耗と粘度の上昇が重畳して軸受の損傷に繋がる懸念があるため、至急の更油を推奨します。尚、更油をする際には、油槽内を清掃し、更油する新油もNAS級程度の清浄な潤滑油を更油することを併せて推奨します。最適な採油方法本試料油は、機器停止中に点検窓から採油されているため、分析データが高濃度に出ていると推定されます。正確なデータによる診断を行うためにも、今後の採油は、極力運転中もしくは停止直後の油槽中層部から実施されることを推奨します。粘度粘度は.mm/sと新油値mm/sに比較して粘度変化率は+％で、当社推奨の管理限界値である±％以内にあり良好と判断します。但し、酸化が進んでいることから今後の酸化状況によっては、急激な粘度上昇に注意が必要です。水分は.と当社推奨の管理限界値の以下であるものの、やや高い値でした。酸価・IR酸価劣化の進行度は、酸価およびIRの結果から総合的に判断します。酸価はmgKOH/gと新油値以上であり、IRチャートの結果、cm-付近に油劣化の兆候を示すカルボン酸の吸収ピークが確認されたことから、油が劣化していることが確認されました。計数汚染度計数汚染度は、NAS級以上と当社推奨の管理限界値のNAS級を超えていました。重量汚染度は、mg/mlと当社推奨の管理限界値のmg/mlを超えていました。フィルタ表面の異物観察で、表面が茶褐色であり、金属片、粘ちょう物、鉄錆、砂等が観察されたことから、汚染度が高い要因は、摩耗とスラッジ、そして外部混入異物の影響と思われます。はフェログラフィーおよびSOAP-Tの結果から総合的に判断した結果、分解点検が必要と考えます。フェログラフィー【定量分析：Is値】Is値は異常摩耗の早期発見パラメータのつで、摩耗粒子を定量化するために用います。今回のIs値はの乗と高い値でした。フェログラフィー【定性分析：摩耗粒子および摩耗形態観察】分析結果から観察された代表的な粒子は、以下の通りでした。赤錆・金属表面が酸化により剥がれ落ちやすくなる腐食摩耗により発生。Iカップリング発光分光分析【SOAP-T】検出された金属元素から発生箇所を推定すると、以下の通りでした。鉄、鉛、銅、ニッケル、錫、亜鉛・軸受等リン・添加剤カルシウム、アルミニウム、ナトリウム・外部混入異物銅を使用した箇所の摩耗SOAP-Tで銅が.ppm検出されました。転がり軸受の場合、保持器に銅が使用されていることがあります。本軸受の型番が不明ですが、転がり軸受の保持器が銅合金を使用している場合、今後保持器の摩耗が進行することで転動体とのギャップが大きくなると共に振動が増大し、摩耗の進行につながることが懸念されます。亜鉛を使用した箇所の溶出・摩耗SOAP-Tで亜鉛がppm検出されました。亜鉛を使用した箇所の溶出・摩耗が発生していると思われます。亜鉛メッキ等であった場合、耐食性が低下して腐食に進展することが懸念されます。
報告№107-4543 報告№107-4543 | 分析№107-02110 分析№107-02110 | 107-02110 | トライボ診断の結果、泡立ち試験を除く項目は良好でした。泡立ち試験の結果は、一般的には消泡性能が低くいと判断できる値の-ですが、新油値の-と同レベルにあったため、良好と判断します。一方、潤滑状態指数はの乗、観察された摩耗粒子がμmサイズのやや大型ですが視野に個と極わずかであり、濾過設備のない機器であれば正常な潤滑状態にあると判断できる状況でした。但し、潤滑油の摩耗粒子はフィルタに捕捉され、異常な摩耗状態が発生したとしても正常な潤滑状態にあると誤認してしまう可能性があります。フィルタの捕捉の影響による誤認を避けるため、今後の診断に当たっては、これまでの採油箇所に加え、フィルタの捕捉物も分析し、その結果から潤滑状態を評価することを推奨します。尚、フィルタ捕捉物の分析を実施する際には、フィルタ流量、フィルタ使用時間、主機稼働時間などの追加情報が必要です。泡立ち試験の結果、消泡性能が低いと判断できる値であるものの、新油と同レベルにありました。粘度は良好。粘度はmm/sと新油値mm/sに比較して、粘度変化率は-％で、当社推奨の管理限界値である±％以内にあり、良好と判断します。粘度は.mm/sでした。粘度は.mm/sでした。粘度指数はでした。粘度指数はでした。泡立ち試験は-でした。泡立ち試験は-と新油と同レベルにあり、消泡性能が新油と同レベルにあることが確認されました。水分は良好。水分はと当社推奨の管理限界値の以下であり、良好と判断します。全酸価は良好。全酸価はmgKOH/gと新油値mgKOH/g以内であり、良好と判断します。機器の潤滑状態精密な濾過設備がない機器であれば、潤滑状態指数は正常の範囲にあると判断します。潤滑状態指数は正常の範囲にあると判断します。異常摩耗の早期発見パラメータである潤滑状態指数がの乗と、精密な濾過設備がない機器であれば、潤滑状態指数は正常の範囲にあると判断します。
報告№103-6104 | 分析№103-01966 | 103-01966 | 濾過前の試料油を分析した結果、計数汚染度を除く項目は良好でした。計数汚染度が、前回NAS級から、今回NAS級に約年ヶ月でランク上昇しました。摩耗粒子の形態観察の結果及び光学顕微鏡写真に示すように、鉄錆や砂等が見られているため、汚染度が上昇した要因は外部から混入した異物によるものと考えられました。これらの異物は、通常運転中に外部から混入する可能性がないため、今回採油時に混入した可能性が高いと考えられます。又、潤滑異常の早期発見パラメータである、摩耗過酷度を示すIs値が.と非常に良好の範囲にあることから、潤滑状態は良好な状態にあると判断します。尚、RBOTが前回に比較し、min上昇したのは、新油の補充の影響によると思われますので、今後は、今回のRBOT値をもとにデータ管理を行います。
報告№108-0227 報告№110-00669 | 分析№108-01664 分析№110-003106 | 110-003106 | Iカップリング発光分光分析供試のタービン油を分析した結果、SOAP／D－SOAPで添加剤成分のリンがppm検出され、外部から混入したナトリウムが微量検出されました。水分、計数汚染度、重量汚染度は良好でした。粘度、全酸価、IR、RBOTの各データは良好でした。浄油後の試料油を分析した結果、全てのデータが良好の範囲にあることから、本試料油は継続使用可能と判断します。尚、別紙RBOTの減少傾向から油の余寿命を求めた結果、本試料は直近の更油から起算して稼働時間が時間まで使用可能であることが分かりました。
報告№106-0227 報告№106-0353 | 分析№106-01279 分析№106-01907 | 106-01907 | トライボ診断の結果、摩耗粒子形態観察で転がり軸受の寿命の指標となるフレーキングの発生は確認されていませんが、摩耗粒子形態観察でμmサイズのやや大型の摩耗粒子、赤錆が観察されました。今後更に摩耗が進行し、フレーキングに進展することが懸念されたため、稼働時間が今回の採油から時間程度経過した時点で再度分析を実施し、フレーキングの発生状況を確認することを推奨します。一方、SOAP／D-SOAPの結果、海水に含まれるマグネシウム、ナトリウム、そしてベアリングの成分であるクロムが検出されています。フェログラフィーで赤錆が多く観察されたことから、海水が混入し、その影響で腐食している可能性が高いと考えられます。早めのグリース交換が必要です。尚、報告書の管理表中に示しているSOAP／D-SOAPは、グリース潤滑の場合、摩耗粒子が均一に分散していないため、測定値が大きく変動することがありますので参考値としてお考え下さい。
報告№108-0411 報告№110-00508 | 分析№108-02744 分析№110-002311 | 110-002311 | Iカップリング発光分光分析供試グリースをSOAP／D－SOAPで分析した結果、検出された金属元素は、鉄、銅、ニッケル、錫、リン、亜鉛、カルシウム、アルミニウム、ナトリウム、マグネシウムでした。これらの検出された金属元素から発生箇所を推定すると鉄、銅、ニッケル、錫、亜鉛・軸受等リン・グリース添加剤カルシウム、ナトリウム、アルミニウム、マグネシウム・増ちょう剤であると思われます。このうち、機械部品が摩耗したと思われる元素はのグループです。フェログラフィー観察された粒子の多くは、潤滑状態が正常なマイルド摩耗で発生する摩耗粒子でした。軸受は継続使用可能な状態にあると判断します。
報告№100-8041 前報で述べたとおり、メタル温度上昇の原因は以下の２点が考えられる。 | 分析№100-00867 | 100-00867 | を示す粘度、水分、全酸価、IRの各データが良好であることから、この油は継続使用可能と判断する。主機停止操作時のメタル温度上昇の原因検討回転数の低下に伴い、回転速度も低下するので、回転板と静止板の間に形成されている油膜が薄くなり、そのことで局部的にメタルコンタクトが発生し、メタル温度が上昇すると考えられる。セルフポンプの循環により行っている油の冷却は、発電機の吸引風に当てて行なわれているが、吸引風は回転数の低下と共に、風量が少なくなり、そのため、回転数低下時は、冷却効率も低下し、この影響によりメタル温度が上昇することも考えられる。今回の分析は、上記の二つの原因について、分析結果から検討することを目的とした。分析の結果、計数汚染度が前回NAS級に比較して、今回はNAS級に上昇していた。計数汚染度の粒子数を詳細に確認すると～μmサイズが級であるのに対し、μm以上のサイズでは、級ないし級と高くなっており、大きな粒子サイズが増加していることが確認された。フェログラフィー分析の結果、μm以上の大きなサイズの粒子は、外部から混入した砂や赤錆等の異物であり、汚染粒子の増加要因は、外部から混入した異物と考えられた。以上のことから、摩耗の進行は、ほとんどなく、メタル温度上昇の原因は、の金属接触ではなく、の冷却効率の低下によると推定された。尚、今回サンプルは外部から混入した異物がやや多く見られたため、これらの異物が油中に分散している場合、軸受摺動面に噛み込み摩耗を進行させることが懸念される。今後の摩耗進行状況を確認するため、スラスト潤滑油中の摩耗濃度が平衡濃度となる、運転時間時間後に再度採油を実施し、分析を実施されることを推奨する。又、次回分析結果でメタル温度上昇の原因をより正確に確認できると考える。
報告№107-6026 報告№107-0388 | 分析№107-02108 分析№107-02020 | 107-02020 | 分析の結果、摩耗粒子形態観察でホワイトメタルが多く観察され、SOAP／D－SOAPで錫が多く検出されたことから、軸受メタルの摩耗が確認されました。今後、更に摩耗が進行することが懸念されるため、ヶ月後に再度分析を実施し、摩耗の進行状況を確認することを推奨します。これらのことは、異常摩耗の早期発見パラメータであるフェログラフィーのIs値が.と良好の範囲にあるものの、摩耗粒子形態観察の結果、ホワイトメタルが多く観察されたことSOAP／D－SOAPの結果、錫が多く検出されたこと以上のことから判断しました。尚、トライボ診断は、軸受メタルの表面積と油量の情報をご提供いただければ、摩耗量を求め、その結果から軸受メタルの摩耗状況を定量的に評価することが可能となりますので、情報をご提供下さい。
報告№101-4008 | 分析№101-00391 | 101-00391 | は良好と判断します。粘度は良好と判断します。粘度はmm/sと新油値.mm/sに比較して、粘度変化率は-％で、当社推奨の管理目安である±％以内にあり、良好と判断します。水分は良好と判断します。水分はppmと当社推奨の管理目安の以下であり、良好と判断します。全酸価は良好と判断します。全酸価は.mgKOH/gと新油値.mgKOH/gに比較して、大きな変化はなく、良好と判断します。IRの結果、良好と判断します。IRの結果、IRチャートに示すように、油のスラッジであるカルボン酸の特徴吸収帯にピークが確認されてないことから、油は劣化していないと判断します。は良好と判断します。計数汚染度は良好と判断します。計数汚染度はNAS級と当社推奨の限界値のNAS級以内にありました。重量汚染度は良好と判断します。重量汚染度は.mg/mlと当社推奨の管理目安のmg/ml以下であり、良好と判断します。機器の潤滑状態軸受の潤滑状態は正常と判断します。SOAPの結果は良好です。SOAPの結果、外部から混入したと思われるケイ素がppm、油の添加剤成分であるリンがppm、検出されました。D－SOAPの結果は良好です。D－SOAPの結果、ギヤ歯面の摩耗により発生した鉄が、ベアリング保持器の摩耗により発生したと思われる銅が検出されました。フェログラフィーの結果は良好です。摩耗の過酷度を示すフェログラフィーのIs値がの乗と、減速機の潤滑油としては低く、且つ、正常な潤滑状態で発生するμm未満の摩耗粒子が支配的であることから、ギヤ歯面及びベアリングの潤滑状態は良好と判断します。
報告№103-0182 報告№103-0182 | 分析№103-01594 分析№103-01594 | 103-01594 | 分析の結果、軸受軌道面には異物の噛み込みにより発生した傷が発生しているものの、軸受は継続使用可能な状態にあると判断します。このことは、異常摩耗の早期発見パラメータであるIs値がの乗とやや高い値を示し、異物の噛み込みにより発生する摩耗粒子が観察されているものの、D－SOAPの鉄濃度ppmと油量リットルからベアリング軌道面で発生している摩耗発生面積を試算した結果、軌道面面積の％程度と使用可能な範囲にあること以上のことから軸受は継続使用可能な範囲にあると判断しました。新油との比較が必要ですが、水分及びIRが良好であることから、現時点では使用可能な状態であると考えられますが、今後、粘度変化の把握、油劣化の予測を行う場合、新油データが必要ですので、現在使用している新油をご提供下さい。粘度は良好と判断します。粘度はmm/sでした。新油データが当社データベースになかったため、判定できなかったものの、油名からISOVGグレードであることが確認できますので、このISOVGグレードの粘度範囲を～.mm/s以内にあり、良好と判断します。尚、粘度の変化率を正確に把握することは重要ですので、現在使用している新油を分析し、そのデータを基準に管理することを推奨します。水分は良好と判断します。水分はと管理限界値の以下にあり、良好と判断します。全酸価は判定できませんでした。全酸価は.mgKOH/gでした。新油データが当社データベースになかったため、判定できませんでした。全酸価は新油データとの比較管理が必要ですので、現在使用している新油を分析し、そのデータを基準に管理することを推奨します。IRは良好と判断します。IRはチャートに示すように、油劣化の兆候を示すカルボン酸の吸収が確認されていないことから、継続使用可能な状態にあると考えられます。但し、このIRも全酸価同様に新油データとの比較による判断が必要ですので、現在使用している新油を分析することを推奨します。重量汚染度は良好の範囲にあるものの、計数汚染度は当社推奨の管理限界値に到達していました。計数汚染度は良好と判断します。計数汚染度はNAS級と当社推奨の管理限界値のNAS級に到達していました。重量汚染度は良好と判断します。重量汚染度はmg/mlと当社推奨の管理限界値のmg/ml以内にあり良好と判断します。機器の潤滑状態フェログラフィーのIs値がの乗とやや高く、異物の噛み込みにより発生する切削粒子がやや多く見られました。SOAPは良好でした。SOAPの結果、油の添加剤成分であるリンが検出されました。D－SOAPの結果、摩耗により発生した鉄が検出されました。D－SOAPの結果、摩耗により発生した鉄がppm検出されました。フェログラフィーの結果、Is値がの乗とやや高く、異物の噛み込みにより発生した切削粒子がやや多く見られました。フェログラフィーの結果、Is値がの乗とやや高く、異物の噛み込みにより発生した切削粒子がやや多く見られました。
報告№109-09124 報告№109-09124 | 分析№109-001087 分析№109-001087 | ○○_原紙 | 年月日C側軸受から異音が発生してポンプを停止した。月日異音の再確認のため、ポンプを再起動したが異音はしなかった。潤滑油が黒化したため潤滑油を交換した。潤滑油交換後、ポンプを起動したところC側軸受から異音が発生した。異音が発生した原因を確認する。汚染度、潤滑状態、油中金属濃度、）汚染度・パラメータ：計数汚染度重量汚染度光学顕微鏡各パラメータの説明、分析目的については添付資料を参照計数汚染度計数汚染度は、NAS級以上と当社推奨の管理限界値のNAS級を超えていました。EMBEDExcel.Sheet.重量汚染度がmg/mlと当社推奨の管理限界値のmg/mlを超えていました。EMBEDExcel.Sheet.光学顕微鏡観察フィルタグラムで～μmサイズの摩耗粒子が観察されました。）潤滑状態・パラメータ：摩耗診断電子顕微鏡観察/X線マイクロアナリシス油中金属濃度）各パラメータの説明、分析目的については添付資料を参照摩耗診断異常摩耗の早期発見パラメータであるフェログラフィーのIs値がの乗と当社推奨の管理目安であるの乗を大きく超え異常な潤滑状態を示しており、また、摩耗粒子の形態観察では異物の噛み込みにより発生する切削粒子と金属接触が厳しい場合に発生するシビア粒子が非常に多く観察されました。電子顕微鏡観察・X線マイクロアナリシス観察された摩耗粒子の材質は、SEM・XMAでの詳細な観察の結果から鉄、クロム、マンガンを含んでいたことから軸受材であることが分かります。したがって、摩耗はベアリングからの発生であると判断できました。油中金属濃度をご参照ください。）油中金属濃度で鉄が比較的多く検出されました。）・パラメータ：粘度水分全酸価IRRBOT各パラメータの説明、分析目的については添付資料を参照を示す粘度、水分、全酸価、IR、RBOTの各データが良好の範囲にあることから、この油は継続使用可能と判断します。粘度粘度は、mm/sと新油値mm/sに比較して、粘度変化率は-.％と当社推奨の管理限界値の±％以内にあり良好と判断します。水分は、.と当社推奨の管理限界値の以下であり良好と判断します。全酸価全酸価は、.mgKOH/gと新油値.mgKOH/g以内にあり良好と判断します。IRIRの結果、IRチャートに示すように新油に比較して変化はなく良好と判断します。RBOTRBOTは、minと新油値minに比較して変化はなく良好と判断します。粒度分布粒度分布は、下図に示す通りです。図粒度分布図粒度分布図の粒度分布の結果から、.μm～μmのサイズが粒子数全体の％を占めていることがわかり、また、図の粒度分布の結果から、.μm～μmサイズ粒子は、体積の％程度であり、粒子数は多いものの全体体積に占める割合が％未満であることが分かりました。一方、図からは、μm～μmの粒経分布が体積の約％を占めており、このことから、油中粒子はμm未満と約μm～約μmとのふたつの粒子サイズ領域に分布していることが分かります。異音発生の原因分析の結果、塵埃などの外部から混入した痕跡を示す異物は観察されず、切削粒子と凝着摩耗粒子が支配的であったことから、油中の異物は軸受内部で発生したと推定されます。摩耗粒子の摩耗形態のうち切削摩耗は、異物の転動により発生する、いわゆる三元切削によって発生する特徴的な形状となっていたことから、油膜が切れるなどの要因で発生したベアリング鋼の摩耗粒子と判定できます。摩耗粒子がベアリングの転動面、軌道面に噛み込み、ナイフエッジの役割となって転動体表面や保持器などを切削することで更に摩耗発生を助長し、それが異音発生の原因と推定されます。以下に詳細な解析を説明します。）内部要因による摩耗と外部要因による摩耗の相違点通常、外部から混入した異物が原因で摩耗が起こる場合、フェログラフィー分析から砂、鉄錆、繊維などが観察され、また、粒度分布では数μm以上の粒子サイズに分布が現れます。今回の分析で観察された異物が摩耗粒子であると判断した理由は、粒度分布の結果から、非常に小さな粒子サイズの領域と、大型の粒子サイズの領域のみに異物が分布している事がわかり、外部から異物が混入した際に特徴的に見られる、数μmサイズの粒子の分布は見られなかったこととなります。）粒度分布と摩耗粒子の形態による観察結果フェログラフィーで観察された摩耗粒子の特徴的な形態から、小さな粒子サイズの領域の摩耗粒子は、回転しながら異物の角で相手を切削する三元切削摩耗で発生したことが分かります。一方、大型の粒子サイズの領域では、切削摩耗で発生した摩耗粒子に加え、金属接触で発生する特徴的な摩耗粒子が観察されました。これらのことから、今回の摩耗のメカニズムは軸受内部で油膜切れが発生し、これにより微小な摩耗粒子が発生してこの摩耗粒子が異物となって軸受内部に入り込んで更なる摩耗の起点となり、摩耗が進展して金属接触が増大し、最終的に異音の発生につながったと推定されました。対策特に切削摩耗は、清浄な潤滑状態の摩耗速度の～桁早いことが知られているため、この摩耗形態が支配的な場合は、至急油を交換するなどの対策が求められます。しかし、本試料は既にIs値がの乗となって異常な潤滑状態であり、またフィルタグラムの結果で局部的なフレーキングが発生していると推定できる～μmの摩耗粒子観察されたことから、本ベアリングは損傷に至るまでの時間は短時間であるったものと推定されます。更油ではなく至急ベアリングの交換が必要と判断します。
報告№109-09136 報告№111-00396 | 分析№109-001160 分析№111-001891 | 111-001891 | 潤滑油および軸受は継続使用可能な状態にあると判断します。但し、今後も摩耗の進行を傾向監視するため、以下の対策を推奨します。疲労摩耗の進行を監視するため、定期的に分析を実施し、摩耗の進行状況を確認することを推奨します。フェログラフィー異常摩耗の早期発見パラメータとして摩耗粒子を定量化して評価するフェログラフィーのIs値は、前回のの乗から乗に上昇しており、潤滑状態が厳しくなっていることを示していました。摩耗粒子の形態で比較的多く観察された粒子は、異物の噛み込みにより発生する切削粒子繰返し応力を受けて発生する疲労摩耗粒子局部的に高圧・高温となる場合に発生するフリクションポリマでした。これらの摩耗粒子が観察された場合、潤滑部で発生している摩耗形態は、異物による切削摩耗疲労による疲労摩耗であり、そして局部的ではあるものの高圧・高温の箇所が発生していることも分かります。特に、切削摩耗は摩耗形態の中でも摩耗進行速度が速く、転がり軸受でこの摩耗形態が発生した場合には寿命が分の程度に低下することも知られています。切削摩耗により生じた軌道面の損傷が起点となって転がり軸受の寿命となるフレーキングに進展することが懸念されます。フリクションポリマは、潤滑油が軌道面に押し込められ高圧状態になると同時に、圧縮熱により高温状態になった結果、基油自身が重合反応を起こし生成することが知られています。そのため、高圧高温状態の解消がなされなければ、潤滑油の劣化が進行し、粘度上昇に因る潤滑異常に進展する場合があります。Iカップリング発光分光分析供試の潤滑油を分析した結果、検出された金属元素は、SOAPの結果表に示すように、鉄、銅、アンチモン、錫、リン、カルシウム、バリウム、ナトリウムが検出されました。これらの検出された金属元素から発生箇所を推定すると鉄、銅、アンチモン、錫・軸受等リン・オイル添加剤カルシウム、バリウム、ナトリウム・外部混入異物であると思われます。このうち、機械部品が摩耗したと思われる元素はのグループです。スラスト軸受の摩耗前回同様にSOAP／D－SOAPでスラスト軸受の主成分である錫が検出されました。錫濃度は.採油から増加しておらず、前回から今回までの間に補給や更油を実施していないため、.採油の錫濃度から軸受表面積の平均的な摩耗深さを計算しました。その結果、摩耗深さはμmとなります。一般的なメタルの表面粗さのsの％程度摩耗していると考えられます。油膜が形成されにくくなっていると思われますので、摩耗の進行に注意が必要です。前回に比較して計数汚染度はNAS級からNAS級にランク増加しているものの、当社推奨の管理限界値内にあり、良好でした。前回同様に粘度、水分、全酸価、IRの各データは良好でした。
報告№106-0025 報告№106-0018 | 分析№106-00118 分析№106-00072 | 106-00072 | 分析の結果、軸受摺動面で厳しい金属接触が発生していることが確認されました。今後、更に摩耗が進行することが懸念されるため、可能であれば、次回試運転時に再度分析を実施し、汚染状況及び摩耗の進行状況を確認されることを推奨します。これらのことは、異常摩耗の早期発見パラメータであるフェログラフィーのIs値がと良好の範囲にあるものの、摩耗粒子形態観察の結果、金属接触が厳しい場合に発生するシビア粒子が多く観察されたこと以上のことから判断しました。尚、採油前の排油量がドレン配管分であり不足していた可能性も考えられます。今後の採油はドレン配管分の油量の～倍程度行って、採油を実施されることを推奨します。
報告№108-0075 報告№108-7002 | 分析№108-00429 分析№108-00363 | 108-00363 | 精点Aを実施した結果、摩耗の安定が確認され、潤滑油も継続使用可能と判断します。これらのことは、前回に比較して、計数汚染度はランク減少し、SOAP／D-SOAPの鉄および錫濃度に変化がないこと異常摩耗の早期発見パラメータであるフェログラフィーのIs値がの乗と良好の範囲にあることを示す粘度、水分、全酸価、IR、RBOTの各データが良好の範囲にあること以上のことから判断しました。
報告№109-09136 報告№112-00350 | 分析№109-001160 分析№112-001380 | 112-001380 | 軸受は継続使用可能な状態にあると判断します。但し、SOAPの銅濃度が高いことから、以下の対策を推奨します。油劣化の確認今後、別紙鉱油の酸化に対する金属触媒の影響に示すように銅濃度の増加に伴い酸化速度が速まる可能性があるため、今回の分析から短期間のうちに再分析を実施し、油劣化の進行状況を確認することを推奨します。はフェログラフィーおよびSOAP／D-SOAPの結果から総合的に判断した結果、やや厳しい状態にあると考えられます。フェログラフィー【定量分析：Is値】Is値は異常摩耗の早期発見パラメータのつで、摩耗粒子を定量化するために用います。前回に比較してIs値はのマイナス乗からマイナス乗と良好の範囲にあり、低い値でした。フェログラフィー【定性分析：摩耗粒子および摩耗形態観察】分析結果から比較的多く観察された粒子は、以下の通りでした。正常な摩耗粒子・潤滑状態が正常なマイルド摩耗により発生。Iカップリング発光分光分析【SOAP／D-SOAP】検出された金属元素から発生箇所を推定すると、以下の通りでした。鉛、銅、ニッケル・軸受等リン、亜鉛・添加剤カルシウム、ケイ素、ナトリウム・外部混入異物銅を使用した箇所の溶出・摩耗SOAPの結果、前回に比較して銅がppmからppmに増加したことから、銅を使用した箇所の溶出・摩耗が進行していました。亜鉛系添加剤を使用している潤滑油で銅が検出される場合、潤滑系統内でこれらの金属が亜鉛系添加剤の影響により溶出することが知られています。今回の検出は、この溶出と摩耗との双方によるものと考えられます。今後、別紙鉱油の酸化に対する金属触媒の影響に示すように濃度の増加に伴い酸化速度が速まる可能性があります。前回に比較して計数汚染度はNAS級から等級に変化はなく、重量汚染度は.mg/mlから変化はなく、共に良好でした。分析結果は良好と判断します。計数汚染度計数汚染度はNAS級と当社推奨の管理限界値のNAS級以下にあり、良好と判断します。重量汚染度は.mg/mlと当社推奨の管理限界値のmg/ml以下にあり、良好と判断します。SOAPの銅が高い値でした。SOAPSOAPの結果、油の添加剤成分であるリン、亜鉛が検出されました。一方、銅が検出されました。銅を使用した箇所の溶出が発生していると考えられます。この溶出は亜鉛系添加剤成分の亜鉛と銅が反応し、溶出することが知られています。銅濃度は、別紙鉱油の酸化に対する金属触媒の影響に示すように銅濃度が増加すると酸化速度が速まります。D-SOAPD-SOAPの結果、摩耗により発生する鉄は検出されていないことから、良好と判断します。フェログラフィー異常摩耗の早期発見パラメータであるフェログラフィーのIs値がのマイナス乗と良好の範囲にあり、摩耗状態は正常と判断します。
報告№109-09094 報告№112-00124 | 分析№109-000872 分析№112-000488 | 112-000488 | 潤滑油は継続使用可能な状態にあると判断します。は良好でした。尚、RBOTがminと新油値のminに比較してmin減少していました。このまま継続使用した場合、この減少傾向から限界値に到達するのは、別紙図RBOTの減少傾向に示すように年月と推定されました。残りの継続使用期間は、約年ヶ月であると予測されます。≪状態監視とパラメータ≫分析の目的および各分析のパラメータは以下の通りです。特性低下目的：油の分析結果から、や劣化傾向ならびに添加剤の消耗程度、残存寿命などを確認する。粘度JISK酸価JISK赤外線吸収スペクトルJISK酸化安定度試験JISK汚染目的：油の分析結果から、砂塵あるいは水・異種油などによるや、異物混入の有無を確認する。水分JISK計数汚染度JISB重量汚染度JISB光学顕微鏡観察摩耗目的：油中の摩耗粒子を分析する事により、回転・摺動部の潤滑状態、摩耗劣化の程度、余寿命などを解析する。摩耗診断電子顕微鏡観察JISKX線マイクロアナリシス油中金属濃度JISK≪分析結果≫特性低下粘度：良好粘度値mm/sの新油値mm/sに対する変化率は-.％であり、当社推奨の管理限界値±％以内に留まっています。酸価：良好酸価.mgKOH/gは新油値の.mgKOH/g以内にあることから、問題は無いと判断します。赤外線吸収スペクトル：良好酸化安定度試験：良好酸化安定度試験の結果、数値minは当社推奨の管理限界値min以上に留まっており、現時点での使用は可能と判断します。汚染水分：良好水分値ppmは当社推奨の管理限界値以内に留まっています。計数汚染度：今回は実施していません。重量汚染度：今回は実施していません。光学顕微鏡観察：今回は実施していません。摩耗摩耗診断電子顕微鏡観察・X線マイクロアナリシス：今回は実施していません。油中金属濃度：今回は実施していません。
報告№104-0378 報告№105-0151 | 分析№104-02669 分析№105-00982 | 105-00982 | 分析の結果、濾過効率の変化がなければ摩耗は安定していると判断します。但し、入口弁圧油には静電浄油機が設置されており、摩耗状況を確認するためには、静電浄油機の濾過性能を考慮して解析する必要があります。解析を進めるためには、浄油機の入口と出口から採油を実施し、正確な濾過効率を元に摩耗の進行状況を確認されることを推奨します。これらのことは、前回に比較して、計数汚染度はランク減少したことSOAP／D-SOAPの結果、鉄濃度に変化がないこと異常摩耗の早期発見パラメータであるフェログラフィーのIs値がのマイナス乗と良好の範囲にあること以上のことから判断しました。尚、を示す粘度、水分、全酸価、IR、RBOTの結果、全てのデータが良好であることから、この油は継続使用可能と判断します。
報告№103-0160 | 分析№103-01364 | 103-01364 | 濾過前の試料油を分析した結果、サーボシリンダ内壁の摩耗が発生していると考えられました。今後、摩耗の進行による汚染度の上昇が原因でバルブ類の動作障害が懸念されるため、予防処置としてヶ月以内に再度分析を実施し、摩耗の進行状況及び汚染度の上昇程度を確認されることを推奨します。これらのことは、計数汚染度が前回NAS級からNAS級にランク上昇し、異常摩耗の早期発見パラメータであるIs値が、の乗と非常に良好の範囲にあるものの、摩耗粒子形態観察で、金属接触が厳しく、且つ、摩擦熱が高い場合に発生する黒錆が多く見られ、又、D－SOAPで、前回に比較して鉄が.からに上昇したことから判断しました。
報告№109-09136 報告№111-00485 | 分析№109-001160 分析№111-002225 | 111-002225 | 潤滑油および減速機は継続使用可能な状態にあると判断します。バックラッシによる評価トライボ診断では、バックラッシの増加量を分析結果から計算できますので、構造が確認できる図面、ギヤの形式、歯形、モジュール、歯数、歯幅、油入替後の稼働時間ならびに分解点検後の稼働時間をお知らせ下さい。計算結果をご報告いたします。最適な採油方法本試料油は、機器停止中に点検口から採油されています。機器が停止している状態では、別紙油粒子の沈降の影響に示すように油槽内で撹拌がなくなり固形物が沈降するため、油中汚染度は低くなると推定されます。今後の採油は、極力運転中もしくは停止直後の油槽中層部から実施されることを推奨します。前回に比較してSOAP／D－SOAPの結果で、鉄濃度に大きな変化はなく、異常摩耗の早期発見パラメータであるフェログラフィーのIs値がの乗と良好でした。前回に比較して計数汚染度はNAS級から等級に変化はなく、良好でした。前回同様に粘度、全酸価、IR、RBOTの各データは良好でした。尚、RBOTは、前回に比較して大きな値であり減少傾向は確認されませんでした。このことから、酸化防止剤の消耗は確認されず、この油は継続使用可能な状態にあると判断できます。本試料油の添加剤は、一般に、タービン油に比較して極圧添加剤や摩耗防止剤などの濃度が高く、この影響でRBOT試験の結果が変動する傾向があります。そのため、ギヤ油の余寿命の評価をタービン油と同等の精度で得るには、RBOTの結果に加え、粘度、全酸価、IRなどのデータを総合的に判断することが必要です。
報告№109-09626 報告№109-09626 | 分析№109-003807 分析№109-003807 | 109-003807 | ・摩耗状態油中金属分析の結果、前回同様にSOAPで鉄、鉛、錫、D－SOAPで鉄、鉛、錫、カルシウムが比較的多く検出されました。これらの金属成分は、粒子観察の結果から潤滑状態が正常な状態で発生するマイルド摩耗粒子、異物の噛み込みなどで発生する切削粒子で、潤滑部で発生している摩耗形態はマイルド摩耗切削摩耗であることが分かりました。異常摩耗の早期発見パラメータであるフェログラフィーのIs値が前回のの乗から乗に桁上昇しており、シリンダ及びピストンリング、カムロール、クランクメタル等における潤滑部の摩耗は進行していることが確認されました。・カルシウムの析出D－SOAPで前回に比較してカルシウムがppmからppmに減少しているものの、高い値でした。カルシウムが検出された要因は、油の添加剤成分が析出したためと思われます。このカルシウムは、軸受メタルなどの摺動面の油膜に噛み込むサイズであることが多く、その影響でメタルなどの金属表面で切削摩耗が発生し、軸受寿命が短命化することがあります。カルシウムがこのように高濃度になるのは、一般にディーゼルエンジンの燃焼ガスや未燃焼ガスが、燃焼室から潤滑部に入り込んでいるために起きていると推定されます。この現象は、オイルリングやトップリングが正常であれば、発生しにくいものですが、オイルリングなどが摩耗していると、燃焼ガスや未燃焼ガスが燃焼室から潤滑油中に入り易くなると思われます。カルシウム濃度がこのように高い場合、軸受メタルは比較的短時間で摩耗する事を当社の研究で判明しています。・粘度がmm/sと新油値のmm/sに比較して、粘度変化率は-.％で、当社推奨の管理限界値である±％を超えていました。一般に、内燃機関における粘度低下は、熱分解と低粘度油の混入などが考えられます。適正な粘度範囲で使用していないと油膜切れなどによる金属接触が発生する場合がありますので、粘度低下には注意が必要です。結論対象設備は継続使用可能な状態にあるものの、潤滑油は以下の対策が必要です。潤滑油は摩耗の進展予防策として、μm以下のカルシウムを濾過できる精密な濾過機で潤滑油の濾過を推奨します。粘度が低下していることから、油膜切れなどによる摩耗の発生を予防するため、更油を計画されることを推奨します。今後も定期的な分析を実施し、軸受メタル等の摩耗の進行状況を監視されることを推奨します。
報告№109-09136 報告№112-00363 | 分析№109-001160 分析№112-001511 | 112-001511 | 更油からの経過日数をもとに潤滑油の余寿命を評価したところ、潤滑油は定検までのヶ月間は使用可能と判断できました。次回定検時に更油を実施しない場合は、酸化安定度を知るための分析を実施し、余寿命を確認することを推奨します。酸化安定度はminであり、当社推奨の管理限界値のmin以上であることから、良好と判断します。
報告№108-6005 報告№108-6005 | 分析№108-00106 分析№108-00106 | 108-00106 | 通常前後で運転しているが、年月頃から水車メタルの温度だけが、運転中に最高でまで上昇するようになった。軸受が摩耗していないかを確認する。温度が上昇した原因を確認する。分析結果精点Bを実施した結果、前回から計数汚染度がNAS級からNAS級にランク減少したものの、やや高い値でした。摩耗粒子の形態観察で局部的に高圧・高温となる場合に発生するフリクションポリマ、外部から混入したと思われる鉄錆、砂が多く観察され、D－SOAPで鉄がからに上昇していたことから、汚染度が高い要因は、フリクションポリマと外部混入異物の影響と考えられました。軸受の摩耗D－SOAPで軸受メタルの主成分である錫がと極微量検出されました。これは、主軸がガイドメタルに接触したことを示唆するものと思われます。メタルギャップが比較的大きなガイドメタルで極微量でも検出された事は、主軸と軸受メタルの油膜が薄くなる何らかの原因があると思われます。採油は、停止直後に実施しましたが、仮に接触範囲が大きく、発生している摩耗粒子も大型であった場合、水車メタルの構造上、μm以上の粒子は比較的短時間で沈降する事から採油で採取されず分析で検出されないこともありえます。但し、摩耗粒子の形態観察で摺動面が高温になっている場合、発生する摩耗粒子が観察されていることから、局部的ではありますが、油膜が薄くなっている箇所があると推定されます。温度が上昇した原因分析の結果から、以下の点が原因として考えられました。・振れ回り量の変動や、あるいは、メタルギャップの調整不足等が原因で、発電時には下流側、或いは、揚水時には上流側の軸受のギャップが狭くなっている個所があり、その狭いギャップに潤滑油が押込まれて、潤滑油および軸受温度が上昇した・冷却水量の低下により冷却効果が低下した今後の対策貴社の他発電所で発生した事例では、発電時に主軸が下流側に押され、軸受温度が上昇した例があり、その例では、ギャップ調整を行って回復しています。トライボ診断の結果から、軸受摺動面の潤滑状態は、いわゆる混合潤滑状態になっている箇所があると判断できますので、可能であればメタルのギャップ調整を実施される事を推奨します。また、念のため冷却水量の確認および軸受温度の監視をより慎重に監視する必要があると思われます。更に、この状況は油の劣化が促進されやすい状況にあることから、油劣化と発生している摩耗粒子の影響による摩耗の進行に注意が必要で、夏季負荷期前に精点A実施し、油の劣化状況及び摩耗の進行状況を確認することを併せて推奨します。
報告№109-09094 報告№110-00627 | 分析№109-000874 分析№110-002739 | 110-002739 | は良好と判断します。尚、RBOTがminと新油値のminに比較してmin減少していました。このまま継続使用した場合、この減少傾向から限界値に到達するのは、別紙図RBOTの減少傾向に示すように時間と推定されました。潤滑油は継続使用可能な状態にあると判断します。≪状態監視とパラメータ≫分析の目的および各分析のパラメータは以下の通りです。特性低下目的：油の分析結果から、や劣化傾向ならびに添加剤の消耗程度、残存寿命などを確認する。粘度JISK全酸価JISK赤外線吸収スペクトルJISK酸化安定度試験JISK汚染目的：油の分析結果から、砂塵あるいは水・異種油などによるや、異物混入の有無を確認する。水分JISK計数汚染度JISB重量汚染度JISB光学顕微鏡観察摩耗目的：油中の摩耗粒子を分析する事により、回転・摺動部の潤滑状態、摩耗劣化の程度、余寿命などを解析する。摩耗診断電子顕微鏡観察JISKX線マイクロアナリシス油中金属濃度）JISK≪分析結果≫特性低下粘度：良好粘度値mm/sの新油値mm/sに対する変化率は+％であり、当社推奨の管理限界値±％以内に留まっています。全酸価：良好全酸価.mgKOH/gは新油値の.mgKOH/gに比較し変化はないことから、問題は無いと判断します。赤外線吸収スペクトル：良好酸化安定度試験：良好酸化安定度試験の結果、数値minは当社推奨の管理限界値min以上に留まっており、現時点での使用は可能と判断します。汚染水分：良好水分値.ppmは当社推奨の管理限界値以内に留まっています。計数汚染度：今回は実施していません。重量汚染度：今回は実施していません。光学顕微鏡観察：今回は実施していません。摩耗摩耗診断電子顕微鏡観察・X線マイクロアナリシス：今回は実施していません。油中金属濃度：今回は実施していません。
報告№109-09136 報告№113-00521 | 分析№109-001160 分析№113-002209 | 113-002209 | 異常摩耗の早期発見のパラメータであるIs値は、前回の-レベルから変化はなく、正常でした。但し、銅の溶出が認められたため、定期的に油性状分析を実施し、銅濃度の推移を監視することが有用と考えます。銅の溶出前回同様、SOAPの銅がppmと非常に高い値で検出されたことから、銅を使用した箇所が溶出している可能性が考えられます。銅の溶出箇所は、貴社ご提供の図面からデフレクターとバッフル、或いは流体継ぎ手のスクイ管、および潤滑油冷却器の冷却管などが推定されます。これらの部品の中でもデフレクターとバッフルは、オイルシールの役目を果たしていることから、溶出が継続した場合、シャフトとのギャップが増大し、油漏れの原因になると思われます。さらには油面低下により潤滑不良が発生することが懸念されるため、巡視の際には、油漏れと油面の低下に注意して下さい。銅の溶出は、潤滑油に使用されている亜鉛系添加剤と銅の反応により発生することが知られています。銅濃度の増加とともに油の酸化速度が加速しますので、注意が必要です。計数汚染度は前回のNAS級からNAS級にランク低下し、重量汚染度は.mg/mlから.mg/mlと同程度であり、共に良好です。
報告№105-6050 報告№105-0304 | 分析№105-01529 分析№105-01939 | 105-01939 | 分析の結果、摩耗粒子形態観察で転がり軸受の寿命の指標となるフレーキングに進展するマイクロフレーキングが確認されました。今後、さらに進行することが懸念されるため、稼働時間が今回の採油から時間程度経過した時点で再度分析を実施されることを推奨します。尚、SOAPの結果で、海水に含まれるマグネシウムが微量ですが検出されたことから、海水が混入した可能性があります。仮に、海水が混入していた場合、海水の影響によりベアリング内に腐食が発生することがありますので、グリース交換を計画すると共に、定期的に分析を実施し腐食の有無を確認されることを併せて推奨します。報告書の管理表中に示しているSOAP／D-SOAPは、グリース潤滑の場合、摩耗粒子が均一に分散していないため、測定値が大きく変動することがありますので参考値としてお考え下さい。
報告№105-8011 報告№105-0160 | 分析№105-00505 分析№105-01088 | 105-01088 | 本試験は、トライボ診断を実施し、軸受の潤滑状態、汚染状況、油の劣化状態を確認することを目的としました。軸受の潤滑状態転がり軸受の寿命の指標となるフレーキングの発生が確認されていないことから、現在のところ、ベアリングは継続使用可能な状態にあると判断します。尚、摩耗粒子形態観察の結果、外部から混入したと思われる鉄錆等の異物が多く観察され、今後、これらの異物が軌道面に噛み込み摩耗が進行することが懸念されるため、運転時間が時間経過した時点でトライボ診断を実施し、摩耗の進行状況を確認することを推奨します。油の汚染状況計数汚染度がNAS級、重量汚染度がmg/mlと清浄でした。油の劣化状態油の劣化状況を確認するために実施した粘度、水分、全酸価、IRの各データが良好であることから、この油は継続使用可能と判断します。
報告№109-09136 報告№110-00716 | 分析№109-001160 分析№110-003325 | 110-003325 | 潤滑油および軸受は継続使用可能な状態にあると判断します。なお、本試料油は使用を開始して年が経過しているため、今後油の酸化劣化の進行が早くなる場合がありますので、定期的に分析を実施し傾向監視されることを推奨します。
報告№109-09136 報告№113-00644 | 分析№109-001160 分析№113-002761 | 113-002761 | 潤滑油は重量汚染度が高いことから、バルブ類の動作障害等が懸念されます。対象機器油中金属元素のクロムがSOAPでppm検出されました。クロムは、シリンダ内面にメッキされていることから、シリンダ内面の摩耗によるものと推定されます。今後、メッキが剥がれ落ちてきた場合、耐摩耗性が低下し、シリンダ内面の摩耗が進行して、ピストンの動作に支障が出る懸念があるため、以下の対策を推奨します。更油または濾過潤滑油は重量汚染度が高いことから、バルブ類の動作障害等が懸念されるため、予防措置として更油または濾過を推奨します。シリンダ内面の点検と採油箇所の検討SOAPの結果、クロムが高い値であり、仮定した数値が間違っていなければ、メッキ部分は摩耗している可能性があることから、シリンダ内面の点検を推奨します。今後分析を実施する場合、シリンダポートの両側から採油を実施し、ポートのどちら側が摩耗しているかを確認することを併せて推奨します。定期的な分析今後懸念される摩耗の進行を監視するため、定期的に分析を実施することを推奨します。濾過効率の確認潤滑油が常時濾過されている設備は、全体油量と潤滑油ポンプ吐出量、そして濾過機の濾過効率などをパラメータとして潤滑状態の評価を行います。今後は、濾過機の入口と出口から採油を実施することを推奨します。最適な採油方法本試料油は、機器停止中に潤滑油タンク給油口から採油されているため、別紙油中粒子の沈降の影響に示すように、油中粒子が油槽底部に沈降し、分析データが低濃度に出ている可能性があります。正確なデータによる診断を行うためにも、今後の採油は、極力運転中もしくは停止直後の油槽中層部から実施されることを推奨します。異常摩耗の早期発見のパラメータであるIs値は、前回のレベルからレベルに上昇し、やや高い値でした。また、潤滑部の摩耗が認められたため、定期的に潤滑油分析を実施し、摩耗推移を監視することが有用と考えます。クロムメッキの摩耗深さSOAPの結果、クロムがppm検出されました。シリンダ内面にクロムメッキをしていることから、シリンダ内面の摩耗によるものと考えられます。メッキの膜厚は、～μm以上であり、用途に応じて膜厚が選定されます。今回の分析結果からメッキの摩耗深さを求めました。情報が不明な部分がありますので、シリンダ直径をmm、ストローク幅をmmと仮定しました。その結果、メッキ部分の平均的な摩耗深さは、μmと推定されました。メッキの膜厚が最も少ないμmであった場合、既にメッキが摩耗している可能性が考えられます。計数汚染度は前回のNAS級以上からNAS級にランク低下し、良好です。但し、重量汚染度はmg/mlから.mg/mlに低下しているものの、当社推奨の管理限界値を超えていました。D-SOAPで油の添加剤成分であるリンが検出され、フィルタ残渣に、金属片、粘ちょう物が観察されたことから、汚染度が高い要因は、摩耗とスラッジの影響と思われます。粘度、水分、酸価、IRの各データは良好です。
報告№109-09136 報告№112-00588 | 分析№109-001160 分析№112-002429 | 112-002429_date130304 | 、汚染状態、摩耗状態トライボロジーを活用した設備診断法による結果、当該設備はピストンリングが若干摩耗して、燃焼ガスのシール性が低下し始めていると推定されます。現時点では直ちに異常な状態にならないと判断しますが、シール性が低下した場合エンジンオイル内に混入した燃焼ガスが、オイルの添加剤と化学反応してメタルを摩耗させる異物になるため注意が必要です。また、軸受メタルが軽度に摩耗している箇所があると推定されます。今後の摩耗進行を傾向監視するため、以下の対策を推奨します。余寿命予測余寿命は、油中の摩耗粒子の摩耗形態や摩耗サイズの粒度分布、金属摩耗量、油中汚染物の影響や潤滑性状の確認や比較等の過程を経た結果から総合的に判断し、前回と今回の回のフェログラフィーのIs値が指数関数的に上昇していることから確認されています。そこで、フェログラフィーのIs値と稼働日数より余寿命を予測すると、潤滑箇所の機能が著しく低下、或いは、潤滑機能しない状態であるIs値の限界値の乗に到達する予定日は、年月と推定されました。次回点検でピストンリングとメタル摩耗の点検当該機の油中からカルシウム化合物が高い濃度で検出されたため、この化合物がピストンピンメタルやクランクピンメタルの摩耗を促進させる懸念があります。化合物発生の原因は、ピストンリングの摩耗によって燃焼ガスのシール性が低下し、燃焼ガス中の硫黄分と油中のカルシウム添加剤が反応するためと考えられます。また、クランクピンメタルの一部では積層構造になっている最上部層のホワイトメタルが摩耗し、第二層のニッケル層が軽度に摩耗している箇所があると推定されます。摩耗範囲は限定的だと思われますので、直ちに異常ではないものの、開放点検を計画される場合はピストンリングと共にメタル摩耗の点検をされることを推奨します。更油ディーゼルエンジン中にSOAP-Tでカルシウムが検出された場合、そのカルシウムは燃料中の硫黄分と潤滑油の添加剤とが化学反応して、硫酸カルシウムになっていることが知られています。硫酸カルシウムは、いわゆる石膏であり、軸受の軽質金属に喰い込んだり、埋め込まれたりして潤滑中に相手材を切削し、結果として軸受寿命が短くなることが、研究結果から判明しています。潤滑油は、SOAP-Tでこのカルシウム濃度が比較的高いため、軸受メタルの摩耗が促進する可能性が高いことから、可能で有れば更油を推奨します。定期的なトライボ診断トライボ診断は、潤滑油を分析し、潤滑油の性状を調査して継続使用が可能か、更油すべきかの評価を行うことはもとより、ギヤや転がり軸受、すべり軸受などの潤滑状態も評価する設備診断技術ですが、農業用の設備では稼働率にもよるものの年に回程度の診断により、そのデータの変化から異常の兆候を早期に発見することや、分解点検の必要性を判断することが可能となります。今回の分析データでは、潤滑油中に摩耗速度の早い摩耗形態の切削摩耗および凝着摩耗が確認されたことから、今後も定期的な分析診断により設備状態を把握することを推奨します。はフェログラフィーおよびSOAP-Tの結果から総合的に判断した結果、傾向管理が必要な状態にあると考えられます。フェログラフィー【定量分析：Is値】Is値は異常摩耗の早期発見パラメータのつで、摩耗粒子を定量化するために用います。今回のIs値はの乗とやや高い値でした。フェログラフィー【定性分析：摩耗粒子および摩耗形態観察】分析結果から比較的多く観察された粒子は、以下の通りでした。正常な摩耗粒子・潤滑状態が正常なマイルド摩耗により発生。切削粒子・異物や金属表面の微小突起による切削摩耗により発生。フリクションポリマ・局部的に高圧・高温となる場合に発生。砂等・外部から混入したと考えられます。観察された摩耗粒子の中でも切削粒子、フリクションポリマは、注意が必要です。切削摩耗は、他の摩耗形態に比較して摩耗進行速度が速く注意が必要で、定期的なトライボ診断による状態監視が必要と考えます。切削摩耗の原因となる混入異物が残留している場合、この異物により切削摩耗が継続して発生する可能性があります。フリクションポリマは、潤滑油が摺動面に押し込められ高圧状態になると同時に、圧縮熱により高温状態になった結果、基油自身が重合反応を起こし生成することが知られています。そのため、高圧高温状態の解消がなされなければ、潤滑油の劣化が進行し、粘度上昇に因る潤滑異常に進展する場合があります。Iカップリング発光分光分析【SOAP-T】検出された金属元素から発生箇所を推定すると、以下の通りでした。鉄、鉛、ニッケル、錫・エンジン部品リン、亜鉛、カルシウム・添加剤バリウム、ナトリウム、マグネシウム・外部混入異物メタルの摩耗SOAP-Tで軸受メタルの主成分である錫がppm検出されました。潤滑状態が直ちに異常にならないと思われますが、メタル成分が検出されていることからメタルの一部に油膜切れが発生していることの証です。一般にポンプ場の稼働率は低稼働率であり、起動停止回数が多い傾向にあるため、本機のメタル成分の増加要因は起動停止時に油膜切れが生じて発生していると推定されます。一定期間経過後に再分析し、傾向監視によるメタルの摩耗状態を確認する必要があると思われます。カルシウムの析出SOAP-Tの結果、カルシウムが.ppmと高い値でした。エンジン油中にカルシウム化合物がやや高い濃度で検出された場合、この化合物がピストンピンメタルやクランクピンメタル摺動面に噛み込んで摩耗させたり、メタルに埋め込まれて摩耗を促進させたりする原因になるなどの悪影響を生じることが当社の研究結果から判明しています。この影響については、別紙カルシウムの析出をご覧ください。計数汚染度は、NAS級以上と汚染されていましたが、これはNAS等級～μmのレンジが級以上であり、夾雑物の粒度分布は、.～μmの範囲にあり、.μmにピークが確認されました。μm以下の粒子が多いことから、これらの微小サイズの粒子は、燃焼して発生したすす等であることが推定されました。また、フィルタの表面の異物観察では、鉄錆、砂、カルシウム化合物等が観察されたことから、汚染度が高い要因は、摩耗、エンジンオイルの反応生成物と外部混入異物の影響と思われます。は良好と判断します。粘度粘度は、.mm/sと新油値mm/sに比較して、粘度変化率は+.％で、管理限界値である±％以内にあり、良好と判断します。水分は、.ppmと管理限界値の以下にあり、良好と判断します。酸価は、mgKOH/gと新油値mgKOH/gに比較して高いものの、IRの結果で油劣化の兆候を示すカルボン酸の吸収が確認されていないことから、良好と判断します。塩基価は、mgKOH/gと管理限界値のmgKOH/g以上であることから、良好と判断します。IRIRチャートの結果、新油と使用油のスペクトルパターンはほぼ一致し、また、油劣化の兆候を示すカルボン酸の吸収が確認されていないことから、良好と判断します。
報告№103-0147 | 分析№103-01305 | 103-01305 | カップリングメーカが推奨するギヤカップリンググリースの交換延長を目的に、定期的にギヤカップリングを開放し、グリースのトライボ診断でギヤ歯面の状態、グリース性状の確認を行ってきました。その結果、メーカ推奨のヶ月毎の交換に対し、ヶ月毎の交換で問題がないという結果が得られていましたが、今回ヶ月使用したギヤカップリングを分解点検した結果、号CBPカップリングのモータ側のギヤに異常な摩耗が確認されました。そのため、比較用に号CBPのギヤ周りからグリースを採取し、トライボ診断を実施し、その結果から異常摩耗の原因を調査することを目的としました。分析の結果、号CBPのグリースの分析結果で確認されたようなギヤ歯面の異常な摩耗状態を示す摩耗粒子は確認されませんでした。尚、グリースの物理的性状を示すちょう度、滴点、全酸価、IRを実施した結果、全てのデータは良好な範囲にあり、継続使用可能と判断します。
報告№109-09249 報告№110-000298 | 分析№109-001747 分析№110-001172 | 110-001172 | 本試料は、汚染や摩耗に関するデータが異常として出やすいドレンバルブから採油されたにも関わらず、分析の結果は全ての分析項目の値が当社推奨の管理基準を満たしており、新油分析値との比較結果も問題となる値はなかったことから、油は継続使用可能な状態であり、また運転中における潤滑状態も正常であったものと判断します。分析結果特性低下特性低下に係るパラメータの分析結果は良好と判断します。粘度粘度はmm/sと新油値mm/sに対する粘度変化率は-.％で、当社推奨の管理限界値である±％以内にあり、良好と判断します。全酸価添加タービン油の全酸価は、油メーカによって初期値が違うため統一した管理基準を設定するのが困難であることから、当社では管理限界値を設定しておらず、新油分析値との比較及び他の分析項目の結果より全酸価の状態判断を行います。その結果、全酸価は.mgKOH/gと新油値.mgKOH/gに比較して若干高くなっていますが、IRチャートに示すように劣化の兆候として現れるカルボン酸などの有機物・有機化合物の発生が確認されていないことから、異常のない値と判断します。酸化安定度酸化安定度はminであり、当社推奨の管理限界値のmin以上であることから良好と判断します。有機物・有機化合物有機物・有機化合物は、IRチャートによる新油分析値との比較の結果、cm-付近に劣化の兆候を示すカルボン酸の吸収が確認されていないことから、良好と判断します。色相はL.であり、新油値のLに比較して大きな変化はないことから、良好と判断します。汚染に係るパラメータの分析結果は良好と判断します。水分はppmであり、当社推奨の管理限界値の以下であることから良好と判断します。汚染粒子数はNAS級であり、当社推奨の管理限界値のNAS級以内であることから良好と判断します。汚染度物重量は.mg/mlであり、当社推奨の管理限界値のmg/ml以内であることから良好と判断します。摩耗運転中における潤滑状態は正常であったものと判断します。異常摩耗の早期発見パラメータであるフェログラフィーのIs値がのマイナス乗と当社基準値と比較して良好の範囲にあったことから潤滑箇所の潤滑状態は正常と判断します。金属濃度SOAP法により金属濃度を測定した結果、金属元素は検出されなかったことから、潤滑箇所で発生する金属接触による摩耗や、外部からの異物などの混入は見られず良好と判断します。金属濃度酸溶解法により金属濃度を測定した結果、外部からの異物などが混入したと思われるカルシウムとナトリウムがと僅かに検出されましたが良好と判断します。
報告№109-09136 報告№113-00294 | 分析№109-001160 分析№113-001181 | 113-001181 | 軸受は継続使用可能な状態にあると判断します。但し、SOAPの銅濃度が高いことから、以下の対策を推奨します。油劣化の確認今後、別紙鉱油の酸化に対する金属触媒の影響に示すように銅濃度の増加に伴い酸化速度が速まる可能性があるため、今回の分析から短期間のうちに再分析を実施し、油劣化の進行状況を確認することを推奨します。はフェログラフィーおよびSOAP／D-SOAPの結果から総合的に判断した結果、継続使用は可能ですが、今後の機器の機能を確認するためにも傾向管理が有用と考えます。フェログラフィー【定量分析：Is値】Is値は異常摩耗の早期発見パラメータのつで、摩耗程度を定量化するために用います。前回に比較してIs値はのマイナス乗から変化はなく、低い値でした。フェログラフィー【定性分析：摩耗粒子および摩耗形態観察】分析結果から観察された全ての粒子量は少でした。Iカップリング発光分光分析【SOAP／D-SOAP】検出された金属元素から発生箇所を推定すると、以下の通りでした。鉄、銅、ニッケル・軸受等リン、亜鉛・添加剤カルシウム、ケイ素、ナトリウム・外部混入異物銅の溶出前回に比較してSOAPの銅がppmからppmに増加していることから、銅を使用した箇所の溶出が進行していると考えられます。銅の溶出箇所は、貴社ご提供の図面からデフレクターとバッフル、或いは流体継ぎ手のスクイ管、潤滑油冷却器の冷却管などが推定されます。これらの部品が選択的に溶出しているものと思われます。これらの部品の中でもデフレクターとバッフルは、オイルシールの役目を果たしていることから、溶出が継続した場合、シャフトとのギャップが増大し、油漏れの原因になると思われます。さらには油面低下により潤滑不良が発生することが懸念されるため、巡視の際には、油漏れと油面の低下に注意を払う必要があります。銅の溶出は、潤滑油に使用されている亜鉛系添加剤と銅の反応により溶出することが知られています。銅濃度の増加は、別紙鉱油の酸化に対する金属触媒の影響に示すように濃度の増加とともに酸化速度が加速しますので、注意が必要です。前回に比較して計数汚染度はNAS級からNAS級にランク上昇しているものの、当社推奨の管理限界値以下であり、良好でした。分析結果は良好と判断します。計数汚染度計数汚染度はNAS級と当社推奨の管理限界値のNAS級以下にあり、良好と判断します。重量汚染度は.mg/mlと当社推奨の管理限界値のmg/ml以下にあり、良好と判断します。前回同様にSOAPの銅が高い値でした。SOAPSOAPの結果、油の添加剤成分であるリン、亜鉛が検出されました。検出された亜鉛は、添加剤として化学反応により銅をイオン化させることが知られており、銅濃度が前回より約増加したのはこの影響によるものと推定されます。銅濃度の増加は、別紙鉱油の酸化に対する金属触媒の影響に示されるように、油の酸化劣化速度を増大させるため、注意が必要です。D-SOAPD-SOAPの結果、摩耗により発生する鉄が検出されました。フェログラフィー異常摩耗の早期発見パラメータであるフェログラフィーのIs値がのマイナス乗と良好の範囲にあることから、摩耗状態は正常と判断します。
報告№109-09136 報告№111-00493 | 分析№109-001160 分析№111-002266 | 111-002266 | 潤滑油および軸受は継続使用可能な状態にあると判断します。但し、今後も摩耗の進行を傾向監視するため、以下の対策を推奨します。油槽内の清掃潤滑油は、計数汚染度よりも重量汚染度の汚染度が高いことから、油槽内の汚染は劣化したスラッジにより汚染されていると思われます。更油をする際には、油槽内を清掃し、更油する新油もNAS級程度の清浄な潤滑油を更油することを推奨します。定期的な分析切削摩耗や凝着摩耗の進行を監視するため、定期的に分析を実施し、摩耗の進行状況を確認することを推奨します。異種油の混入および油名の確認異種油の混入の有無、油名を再確認することを推奨します。フェログラフィー異常摩耗の早期発見パラメータとして摩耗粒子を定量化して評価するフェログラフィーのIs値は、潤滑状態がやや厳しいの乗でした。摩耗粒子の形態で比較的多く観察された粒子は、潤滑状態が正常な場合に発生する摩耗粒子異物の噛み込みにより発生する切削粒子金属潤滑部が局部的に油膜切れを起して発生するシビア粒子でした。これらの摩耗粒子が観察された場合、潤滑部で発生している摩耗形態は、正常なマイルド摩耗異物による切削摩耗潤滑状態がやや厳しい凝着摩耗であることが分かります。摩耗形態の中でも切削摩耗は摩耗進行速度が速く、転がり軸受でこの摩耗形態が発生した場合には寿命が分の程度に低下することも知られており、切削摩耗により生じた軌道面の損傷が起点となって転がり軸受の寿命となるフレーキングに進展することから傾向監視による経過監視が必要です。電子顕微鏡・X線マイクロアナリシス観察された粒子をSEM・XMAで詳細に分析した結果、粒子には鉄、クロム、マンガンが比較的多く含まれており、成分割合から粒子は主に転がり軸受の軌道面から発生していると推定できました。Iカップリング発光分光分析供試の潤滑油を分析した結果、検出された金属元素は、SOAP-Tの結果表に示すように、鉄、銅、錫、亜鉛、カルシウム、バリウム、アルミニウム、ケイ素、ナトリウムでした。検出されたこれらの金属元素から発生箇所を推定すると鉄、銅、錫・軸受等亜鉛、カルシウム、バリウム、アルミニウム、ケイ素、ナトリウム・外部混入異物であると思われます。このうち、機械部品が摩耗したと思われる元素はのグループです。SOAP-Tで検出された亜鉛は添加剤として添加されている場合があります。ご提供頂いた本試料油のFBKタービンの新油データには、この添加剤は含まれていないことから、異種油の混入、または油名の誤りなどが考えられます。重量汚染度がmg/mlと当社推奨の管理限界値を超えていました。SOAP-Tで亜鉛が検出され、フィルタ表面の異物観察で表面が茶褐色で金属片、鉄錆、砂等が観察されたことから、汚染度が高い要因は、摩耗とスラッジ、そして外部混入異物の影響と思われます。粘度、水分、酸価、IR、RBOTの各データは良好でした。
報告№101-0119 | 分析№101-01027 | 101-01027 | 本試料油はμmのラインフィルタが設置されているため、油中の粒子が一定量除去されていると考えらます。したがって、このラインフィルタによる減少率を考慮して分析データを解析する必要があります。ラインフィルタによる減少率は今回いただいた試料油だけでは分りませんので、今回は.と仮定して解析を進めます。ラインフィルタにより割の粒子が減少するとした場合、油がパスして増加する粒子数は、今回計数汚染度～μmレンジですと個/mlの分のの個/mlとなります。更に、この発生粒子数から平衡濃度を計算します。平衡濃度は下式により求めます。平衡濃度＝発生粒子数／減少率・式ラインフィルタが設置されていない場合の減少率を.とすると平衡濃度は個/mlとなります。このことからも明らかなように、本試料油中の汚染度は、ラインフィルタによりNAS級と清浄な状態になっていますが、ラインフィルタがない場合、汚染度はNAS級以上の汚染状態になっていたと推定出来ます。このことは、ラインフィルタの有無にかかわらず、摩耗が進行していることを示しています。今回は、ラインフィルタの効率を仮定しておりますので、ラインフィルタの入口側と出口側から採油を実施し、実際の減少率を確認して判断する必要があります。但し、フェログラフィーの結果、確認された摩耗粒子が非常に少なく、且つ、D-SOAPの結果、油の添加剤成分が析出して発生している亜鉛がppmと他の元素に比較して多く検出されたことから、～μmサイズの粒子が多い要因は、添加剤成分として使用されているこの亜鉛成分が関係しているものと考えられます。この程度の濃度であれば、機器への影響は少なく、継続使用可能な状況にあると判断します。
報告№109-09136 報告№112-00092 | 分析№109-001160 分析№112-000316 | 112-000316 | 潤滑油および軸受は継続使用可能な状態にあると判断します。但し、今後も摩耗の進行を傾向監視するため、以下の対策を推奨します。定期的な分析摩耗の進行を監視するため、定期的に分析を実施し、分析データによる摩耗の進行状況を確認することを推奨します。新油との比較による評価を示す粘度、酸価のデータは新油データを基準として評価しています。今回は当社に新油データがなかったためカタログ値で判断しましたが、今後評価する場合は、充填用の新油を同時に分析することをご検討下さい。最適な採油方法本試料油は、機器停止中にボトムブローから採油されています。機器が停止している状態では、別紙油中粒子の沈降の影響に示すように油槽内で撹拌がなくなり固形物が沈降するため、油中汚染度は高くなると推定されます。今後の採油は、極力運転中もしくは停止直後の油槽中層部から実施されることを推奨します。フェログラフィーIs値は異常摩耗の早期発見パラメータのつで、摩耗粒子を定量化するために用います。今回のIs値はの乗であり、潤滑状態はやや厳しいと判断できます。摩耗粒子の形態で比較的多く観察された粒子は、潤滑状態が正常な場合に発生する摩耗粒子でした。これらの摩耗粒子が観察された場合、潤滑部で発生している摩耗形態は、正常なマイルド摩耗であることが分かります。Iカップリング発光分光分析【SOAP-T】検出された金属元素は、SOAP-Tの結果表に示すように、鉄、銅、アンチモン、ニッケル、リン、カルシウム、アルミニウム、ナトリウム、モリブデンでした。検出された金属元素から発生箇所を推定すると鉄、銅、アンチモン、ニッケル・軸受等リン、モリブデン・オイル添加剤カルシウム、アルミニウム、ナトリウム・外部混入異物であると思われます。このうち、機械部品が摩耗したと思われる元素はのグループです。計数汚染度は当社推奨の管理限界値に到達していました。フィルタ表面の異物観察で鉄錆、砂等が観察されたことから、汚染度が高い要因は、摩耗と外部混入異物の影響と思われます。水分、IRの各データは良好でした。尚、粘度は当社にある粘度計の測定範囲を超えているため、測定不能でした。酸価は.mgKOH/gと新油カタログ値のmgKOH/g以下にあり、良好と判断します。
報告№108-5071 報告№113-00066 | 分析№108-02721 分析№113-000246 | 113-000246 | 潤滑油は継続使用可能な状態にあると判断します。但し、消泡性能の低下および酸価がやや高いことから、以下の対策を推奨します。増速機増速機は継続使用可能な状態にあると判断します。但し、鉄が.ppmと比較的高く検出されていることから、鉄を主成分とした箇所から摩耗が発生していると考えられます。油量がLであることをもとに摩耗体積を計算するとcmとなります。設備の情報が不足しているため摩耗程度を評価することはできませんでしたが、今後の鉄濃度の増加に注意が必要と考えます。定期的な分析消泡性能の低下が確認され、今後の酸価の上昇や、疲労摩耗の進行が懸念されるため、定期的に分析を実施することを推奨します。バックラッシによる評価トライボ診断では、バックラッシの増加量を分析結果から計算できますので、構造が確認できる図面、ギヤの形式、歯形、モジュール、歯数、歯幅をお知らせ下さい。計算結果をご報告いたします。はフェログラフィーおよびSOAP-Tの結果から総合的に判断した結果、継続使用は可能ですが、今後の機器の機能を確認するためにも傾向管理が有用と考えます。フェログラフィー【定量分析：Is値】Is値は異常摩耗の早期発見パラメータのつで、摩耗粒子を定量化するために用います。今回のIs値はの乗と低い値でした。フェログラフィー【定性分析：摩耗粒子および摩耗形態観察】分析結果から観察された代表的な粒子は、以下の通りでした。疲労摩耗粒子・繰返し応力を受けて発生。Iカップリング発光分光分析【SOAP-T】検出された金属元素から発生箇所を推定すると、以下の通りでした。鉄、錫・ギヤ、軸受等リン・添加物カルシウム、アルミニウム、ケイ素、ナトリウム・外部混入異物鉄が.ppmと比較的高く検出されていることから、鉄を主成分とした箇所から摩耗が発生していると考えられます。泡立ち試験泡立ち試験の結果は、-と新油値が-であるのに比較して高い値となっていたことから、消泡性能が低下していることが分かりました。今後の使用状況によっては油の酸化劣化が進行したり、ギヤ歯面およびベアリング軌道面で油膜切れが発生したりする場合があるため、消泡剤の添加による消泡性能の改善など何らかの対応が必要になると思われます。酸価は、前回のmgKOH/gから.mgKOH/gに低下しているものの高い値でした。現在のところ、IRで油劣化の兆候を示すカルボン酸の吸収が確認されていないことから、継続使用可能な状態にあると判断しますが、新油に比較して酸価が上昇し始めていることから、今後の劣化進行に注意が必要です。水分がppmと新油値ppmに比較してやや高い値でした。使用油であるAlphasynPGは、ポリグリコールベースの合成ギヤオイルであるため、水分を吸収しやすい特性があります。前回に比較して減少していました。分析結果SOAP-TSOAPの結果、鉄がppm、錫がppm、添加剤成分であるリンがppm、外部から混入したと思われるアルミニウムがppm、ケイ素が、ナトリウムがppm検出されました。SOAP-TD-SOAPの結果、鉄が、錫が、添加剤成分であるリンが、外部から混入したと思われるカルシウムが、アルミニウムが、ナトリウムがppm検出されました。フェログラフィー異常摩耗の早期発見パラメータであるフェログラフィーのIs値が×と良好の範囲にあるものの、疲労摩耗粒子が比較的多く観察されました。粘度粘度は.mm/sと新油値mm/sに比較して、粘度変化率は-％で、当社推奨の管理限界値である±％以内にあり、良好と判断します。泡立ち試験泡立ち試験は-であり、新油に比較して高い値でした。水分はppmと新油に比較して高い値でした。酸価は.mgKOH/gと新油値.mgKOH/gに比較して高いものの、IRの結果で油劣化の兆候を示すカルボン酸の吸収が確認されていないことから、良好と判断します。
報告№106-0025 報告№106-6007 | 分析№106-00118 分析№106-00115 | 106-00115 | 運転開始ヶ月後に初期試験を実施した結果、潤滑状態は安定し、潤滑油も継続使用が可能と判断します。但し、前回と同様に、摩耗粒子形態観察で外部から混入した鉄錆、砂がやや多く観察されたことから、今後、これらの異物が軸受摺動面に噛み込み摩耗が進行する場合がありますので、計画通り運転開始ヶ月後に再度分析を実施されることを推奨します。これらのことは、異常摩耗の早期発見パラメータであるフェログラフィーのIs値が.と良好の範囲にあるものの、摩耗粒子形態観察の結果、外部から混入したと思われる鉄錆が多く観察されたこと以上のことから判断しました。
報告№109-09136 報告№113-00570 | 分析№109-001160 分析№113-002406 | 113-002406bak | SOAP-Tでクロムが高い値で検出されたことから、クロムを使用した箇所、例えばカムやカムロール等が摩耗している可能性が考えられます。また、潤滑油は塩基価の低下が確認されたことから、以下の対策を推奨します。分解点検、或いは再分析クロムを使用した箇所、例えばカムやカムロール等の摩耗が懸念されることから、分解点検を実施するか、或いは今後のクロム濃度推移の監視をするために早めに再分析を行うことを推奨します。更油塩基価の低下が確認されたことから、今後、油中の酸性物質を中和することが出来なくなり、金属表面の腐食が発生することが懸念されるため、更油を推奨します。診断結果は良好です。粘度粘度は、.mm/sと新油値の.mm/sに比較して粘度変化率が+.％となっており、当社推奨の管理限界値以下であり良好です。水分はppmと当社推奨の管理限界値の以下であり、良好です。酸価・塩基価・IR酸化劣化の進行度は、酸価、塩基価、IRの結果から総合的に判断します。酸価は、mgKOH/gと新油値mgKOH/gに比較して大きな変化は無く、塩基価は.mgKOH/gと、当社推奨の管理限界値mgKOH/g以上であり、IRの結果で油の酸化劣化の兆候を示すカルボン酸の吸収が確認されていないことから、酸化劣化はしていないと判断します。計数汚染度計数汚染度はNAS級を上回っており、汚染されていました。重量汚染度は、mg/mlと汚染されていました。光学顕微鏡写真重量汚染度で濾過したフィルタ表面上の夾雑物を光学顕微鏡で観察した結果、金属片、鉄錆、砂等が観察されました。粒度分布粒度分布は.～.μmの範囲にあり、中心粒径は.μmでした。μm以下の粒子が多いことから、燃焼時に発生したすすが主体であると推定されます。異常摩耗の早期発見のパラメータであるIs値は、レベルとやや高い値でした。また、潤滑部の摩耗が認められたため、定期的に潤滑油分析を実施し、摩耗推移を監視することが有用と考えます。フェログラフィーで観察された代表的な粒子は以下の通りです。正常な摩耗粒子・潤滑状態が正常なマイルド摩耗により発生。切削粒子・異物や金属表面の微小突起による切削摩耗により発生。切削粒子は、摩擦面が将来的に異常摩耗へ進展する可能性を示唆しているため、傾向監視が有用と思われます。詳細は、別紙傾向監視が必要な摩耗粒子をご覧ください。コンロッドメタル、クランクメタルの摩耗SOAP-Tでメタルの主成分である錫が、鉛がppm、銅が検出されたことから、コンロッドメタル、クランクメタルが局所的に摩耗していると推定されました。検出されたメタル成分は現時点では低濃度であることから継続使用に支障がない範囲であると判断しますが、今後、摩耗が進行し異常摩耗に進展することを防止するため、傾向分析による摩耗推移の監視が有用です。詳細は、別紙コンロッドメタル・クランクメタルの摩耗をご覧ください。クロムを使用した箇所の摩耗SOAP-Tでクロムがと高い値で検出されたことから、クロムを使用した箇所、例えばカムやカムロール等が摩耗している可能性が考えられます。固形カルシウム化合物の生成SOAP-Tでカルシウムがppm検出されました。この固形カルシウムは、潤滑油に混入した燃焼ガス中の酸成分がカルシウム添加剤と中和反応して生成される比較的硬い化合物のため、摺動面に噛み込み、切削摩耗が進行することが懸念されます。詳細は、別紙固形カルシウム化合物の生成をご覧ください。
報告№109-09136 報告№111-00378 | 分析№109-001160 分析№111-001793 | 111-001793 | 潤滑油および軸受は継続使用可能な状態にあると判断します。前回に比較してSOAP／D－SOAPの結果で、鉄および錫濃度に大きな変化はなく、異常摩耗の早期発見パラメータであるフェログラフィーのIs値がのマイナス乗と良好でした。前回に比較して計数汚染度はNAS級からNAS級にランク増加しているものの、当社推奨の管理限界値内にあり、良好でした。粘度、水分、酸価、IR、RBOTの各データは良好でした。尚、RBOTが前回に比較してmin上昇しています。RBOTが上昇した理由は、更油や補給などが考えられますが、これらのことを実施していないことから、原因は分かりませんでした。但し、今回の分析結果で、粘度および酸価の各データに大きな変化はなく、異種油の混入などは確認されていないため、本試料油は継続使用可能な状態にあります。今後は、今回のRBOT値を基に潤滑油の寿命を評価します。
報告№100-8137 | 分析№100-03618 | 100-03618 | 分析の結果、計数汚染度を除く項目は良好でした。計数汚染度がNAS級と当社推奨の管理限界値内にあるものの、前回同様に～μm、～μmレンジの大型の粒子が多いことが確認されました。通常、大型の摩耗粒子は、厳しい潤滑状態下で発生します。そのため、計数汚染度で確認された大型の汚染粒子が摩耗粒子であるか、それとも外部から混入した砂等の異物であるかをフェログラフィー法で確認しました。フェログラフィーの結果、外部から混入した鉄錆、砂が支配的であり、汚染の要因は、摩耗粒子ではなく、外部から混入した異物によるものと考えられました。現在のところ、この砂や鉄錆等が軸受摺動面に噛み込んだ場合に発生する切削粒子は確認されていないため、砂や鉄錆の影響は非常に小さいことがわかりました。以上のことから、汚染度はやや高い状態にあるものの、機器の摩耗は進行していないと判断できました。但し、今後、これらの異物が軸受摺動面に噛み込み摩耗を進行させることが懸念されるため、可能であれば、濾過を実施されることを推奨します。濾過ができない場合は、ヶ月後に再度分析を実施し、摩耗の進行状況を確認されることを併せて推奨します。
報告№109-09136 報告№114-00162 | 分析№109-001160 分析№114-000487 | 114-000487 | 潤滑油および対象設備は継続使用可能と判断します。異常摩耗の早期発見のパラメータであるIs値は、前回の-レベルから-レベルに低下し、正常です。また、異常摩耗の兆候を示す摩耗粒子が顕著に観察されなかったことから、は良好と判断します。計数汚染度は、前回に比較してNAS級からNAS級にランク低下し、重量汚染度は.mg/mlから.mg/mlと大きな変化はなく、共に良好です。．IRは、前回同様に良好です。尚、IRの結果でcm-付近に吸収ピークが確認されましたが、年月に投与されたTS-の影響であり、異常ではありません。
報告№109-09250 報告№109-09250 | 分析№109-001855 分析№109-001855 | 109-001855 | 潤滑油および本軸受は継続使用可能な状態にあると判断できますが、軸受軌道面では切削摩耗の発生が確認されており、今後継続して発生することが懸念されるため、再度分析を実施し、摩耗の進行状況を傾向監視することを推奨します。尚、油名を再確認するとともに、異種油混入の有無を確認されることを併せて推奨します特性低下特性低下に係るパラメータの分析結果は良好と判断します。粘度粘度はmm/sと新油値.mm/sに対する粘度変化率は-.％で、当社推奨の管理限界値である±％以内にあり、良好と判断します。全酸価添加タービン油については、当社では管理限界値を設定しておらず、新油分析値との比較及び他の分析項目の結果より全酸価の状態判断を行います。その結果、全酸価は.mgKOH/gと新油値.mgKOH/g以内にあることから、良好と判断します。酸化安定度酸化安定度はminであり、当社推奨の管理限界値のmin以上であることから、良好と判断します。有機物・有機化合物有機物・有機化合物は、IRチャートによる新油分析値との比較の結果、cm-付近に劣化の兆候を示すカルボン酸の吸収が確認されていないことから、良好と判断します。色相はLであり、新油値のLに比較して大きな変化はないことから、良好と判断します。汚染に係るパラメータの分析結果は良好と判断します。水分は.ppmであり、当社推奨の管理限界値の以下であることから、良好と判断します。汚染粒子数はNAS級であり、当社推奨の管理限界値のNAS級以内であることから、良好と判断します。汚染度物重量はmg/mlであり、当社推奨の管理限界値のmg/ml以内であることから、良好と判断します。摩耗摩耗粒子の結果、異物の噛み込みなどで発生する切削粒子、局部的に高圧・高温となる場合に発生するフリクションポリマが観察されました。異常摩耗の早期発見パラメータであるフェログラフィーのIs値がの乗とやや高く、摩耗粒子の形態観察の結果、異物の噛み込みなどで発生する切削粒子、局部的に高圧・高温となる場合に発生するフリクションポリマが観察されました。金属濃度SOAP法により金属濃度を測定した結果、鉄がppm、外部から混入したと思われる亜鉛がppm、カルシウムがppm、バリウムがppm検出されました。金属濃度酸溶解法により金属濃度を測定した結果、潤滑箇所で発生する金属接触によって検出される鉄が、外部から混入したと思われる亜鉛が、カルシウムが、バリウムが、ナトリウムが、マグネシウムが検出されました。
報告№106-0025 報告№106-6131 | 分析№106-00118 分析№106-02788 | 106-02788 | 年月日にTS－の投与を実施した。その後、現在まで継続して濾過を実施している。前々回、前回の分析の際に、フェログラフィーの結果でスラッジが観察されたため、精点Bを実施し、現在の汚染状況を確認する。精点Bを実施した結果、計数汚染度が前回のNAS級から今回NAS級にランク改善されました。このことから、濾過の効果があったことが確認されました。尚、前回摩耗粒子形態観察で観察された油のスラッジであるスラッジは、今回観察されておらず、計数汚染度は改善されていることから、濾過を終了してもよい状態になったと判断します。
報告№109-09136 報告№111-00310 | 分析№109-001160 分析№111-001454 | 111-001454 | 軸受メタルが若干摩耗していることがわかりました。メタルサイズ、回転数、直近のメタル交換からの運転時間、そして油交換からの運転時間に関する情報がないため、詳細な解析による診断を進めることはできませんでしたが、摩耗粒子の形態観察の結果、少なくとも局部的な油膜切れにより発生したものと判断でき、今後摩耗が継続する可能性が高いと思われますので、以下の対策を推奨します。定期的な分析摩耗の進行を監視するため、定期的に分析を実施し、摩耗の進行状況を確認することを推奨します。傾向監視のための次回採油時期は、回転数が不明であるためをrpmと仮定すると最短で約時間となります。この時間は、油中汚染物が均一になるために必要とする時間であり、この時間を経過すれば、再分析の結果から状態の傾向を確認することが可能となりますので、これを参考に次回分析時期を検討されることを提案します。軸受メタルの情報提供今後軸受メタルの摩耗が進行した場合、摩耗程度を評価する必要がありますので、次回分析時には、メタルサイズ、回転数、直近のメタル交換からの運転時間をお知らせください。最適な採油方法本試料油は、機器停止中にブローラインから採油されています。機器が停止している状態では、別紙油粒子の沈降の影響に示すように油槽内で撹拌がなくなり固形物が沈降するため、油中汚染度は高くなると推定されます。今後の採油は、極力運転中もしくは停止直後の油槽中層部から実施されることを推奨します。フェログラフィー異常摩耗の早期発見パラメータとして摩耗粒子を定量化して評価するフェログラフィーのIs値は、前回ののマイナス乗から乗に上昇しており、潤滑状態が厳しくなっていることを示していました。摩耗粒子の形態で比較的多く観察された粒子は、潤滑状態が正常な場合に発生する摩耗粒子、異物の噛み込みにより発生する切削粒子、金属潤滑部が局部的に油膜切れを起して発生するシビア粒子、局部的に高圧・高温となる場合に発生するフリクションポリマでした。これらの摩耗粒子が観察された場合、潤滑部で発生している摩耗形態は、正常なマイルド摩耗、異物による切削摩耗と潤滑状態がやや厳しい凝着摩耗であり、そして局部的ではあるものの高圧・高温の箇所が発生していることも分かります。切削摩耗は、他の摩耗形態に比較して摩耗進行速度が速く注意が必要で、定期的なトライボ診断による状態監視が必要と考えます。切削摩耗の原因となる混入異物が残留している場合、この異物により切削摩耗が継続して発生する可能性があります。フリクションポリマは、潤滑油が摺動面に押し込められ高圧状態になると同時に、圧縮熱により高温状態になった結果、基油自身が重合反応を起こし生成することが知られています。そのため、高圧高温状態の解消がなされなければ、潤滑油の劣化が進行し、粘度上昇に因る潤滑異常に進展する場合があります。Iカップリング発光分光分析供試のタービン油を分析した結果、検出された金属元素は、SOAPの結果表に示すように、鉄、鉛、銅、アンチモン、錫、亜鉛、カルシウム、ケイ素、ナトリウムが検出されました。これらの検出された金属元素から発生箇所を推定すると鉄、鉛、銅、アンチモン、錫・軸受等亜鉛、カルシウム、ケイ素、ナトリウム・外部混入異物であると思われます。このうち、機械部品が摩耗したと思われる元素はのグループです。計数汚染度はやや高い値でした。フィルタ表面の異物観察で金属片、鉄錆、砂等が観察されたことから、汚染度が高い要因は、摩耗と外部混入異物の影響と思われます。粘度、水分、全酸価、IRの各データは良好でした。
報告№109-09136 報告№113-00463 | 分析№109-001160 分析№113-001895 | 113-001895 | 軸受は継続使用可能な状態にあると判断します。但し、将来的な摩耗進行の有無を確認するためにも傾向監視を継続することが有効です。また、グリースはちょう度の低下が確認されました。グリースの交換ちょう度の低下が確認されたことから、グリースが硬化しており、今後、油分の流動性がなくなり、軸受等で良好な油膜が保持されにくくなることから、グリースを交換されることを推奨します。定期的な分析今後懸念される凝着摩耗の進行を監視するため、定期的に分析を実施することを推奨します。診断結果グリースのちょう度は当社推奨の管理限界値を超えていました。ちょう度前回に比較して今回のちょう度は、からに低下していました。当社推奨の管理下限値のを下回っていることから、グリースが硬化していることが分かりました。硬化したグリースを使用した場合、油分の流動性がなくなり、軸受等で良好な油膜が保持されにくくなる可能性があります。滴点前回に比較して今回の滴点は、から変化はありませんでした。新グリース値のに比較して低下しているものの、良好と判断します。酸価・IR酸価劣化の進行度は、酸価およびIRの結果から総合的に判断します。前回に比較して今回の酸価は、mgKOH/gからmgKOH/gに上昇していました。新グリース値mgKOH/g以下であり、IRの結果で油劣化の兆候を示すカルボン酸の吸収が確認されていないことから、良好と判断します。水分前回に比較して今回の水分は、からppmに減少していました。新グリース値以下であり、良好の範囲にあると判断します。総合的に判断した結果、は許容範囲内にあり、機器は継続使用可能と判定しますが、摺動部の摩耗が認められたため、定期的に潤滑油分析を実施し、摩耗推移を監視することが有用と考えます。フェログラフィー【定性分析：摩耗粒子および摩耗形態観察】観察された代表的な粒子は、以下の通りでした。シビア粒子・潤滑状態がやや厳しい凝着摩耗により発生。金属潤滑部が局部的に油膜切れを起していると考えられます。観察された摩耗粒子の中でもシビア粒子は、摩擦面が将来的に異常摩耗へ進展する可能性を示唆しているため、傾向監視が必要と思われます。詳細は、別紙傾向監視が必要な摩耗粒子をご覧ください。Iカップリング発光分光分析【SOAP-T】検出された金属元素と、想定される発生箇所は、以下の通りです。鉄、鉛、銅、クロム、錫、アルミニウム・軸受等リン、亜鉛、カルシウム、バリウム、アルミニウム、ケイ素、ナトリウム、マグネシウム・添加剤、増ちょう剤、外部混入異物等銅が比較的高い値であり、銅を使用した箇所の摩耗が懸念されます。転がり軸受の場合、保持器で銅を使用していることがあり、本軸受の保持器が銅である場合、今後、摩耗が進行することで転動体とのギャップが大きくなると共に振動が増大し、摩耗の進行につながることが懸念されます。
報告№111-00058 報告№111-00058 | 分析№111-000376 分析№111-000376 | 111-000376_date110825 | グリースの物理的性状は良好と判断します。グリースは継続使用可能な状態にあると判断します。≪状態監視とパラメータ≫分析の目的および各分析のパラメータは以下の通りです。特性低下目的：グリースの分析結果から、グリースの物理的性状や劣化傾向などを確認する。全酸価JISK赤外線吸収スペクトルJISKちょう度JISK滴点JISK摩耗目的：グリース中の摩耗粒子を分析する事により、回転・摺動部の潤滑状態、摩耗劣化の程度、余寿命などを解析する。摩耗診断電子顕微鏡観察JISKX線マイクロアナリシス油中金属濃度JISK≪分析結果≫特性低下全酸価：良好全酸価.mgKOH/gは新油値の.mgKOH/g以内にあることから問題は無いと判断します。赤外線吸収スペクトル：良好ちょう度：良好ちょう度値はと当社推奨の管理限界値であるから以内に留まっています。滴点：良好滴点はと新油値のに比較し高いものの、ちょう度が良好の範囲にあり、かつ、有機物・有機化合物試験の結果で油劣化の兆候を示すカルボン酸の吸収が見られないことから、問題は無いと判断します。摩耗摩耗診断電子顕微鏡観察・X線マイクロアナリシス：今回は実施していません。油中金属濃度：今回は実施していません。
報告№109-09136 報告№112-00363 | 分析№109-001160 分析№112-001458 | 112-001458 | 更油からの経過日数をもとに潤滑油の余寿命を評価したところ、潤滑油は定検までのヶ月間は使用可能と判断できました。次回定検時に更油を実施しない場合は、酸化安定度を知るための分析を実施し、余寿命を確認することを推奨します。酸化安定度はminであり、当社推奨の管理限界値のmin以上であることから、良好と判断します。
報告№101-6248 | 分析№101-03072 | 101-03072 | 営業運転開始から日経過した時点で採油し、分析を実施した。その結果、フェログラフィーを除く項目は良好でした。フェログラフィーの結果、摩耗の過酷度を示すIs値がと良好の範囲にあるものの、摩耗粒子の形態観察結果から、摺動面の微小突起や異物の噛み込みの影響で発生した切削粒子や、厳しい金属接触が起きている場合に発生するシビア粒子が観察されました。これは初期のなじみ摩耗が発生していたと考えられます。一般に、軸受の初期のなじみは数時間程度で終了しますが、今回のようになじみ過程で大型のシビア粒子が観察された場合は、なじみ過程が正常に終了していない場合があり、軸受の異常摩耗に進展することも懸念しなければなりません。なじみ過程が正常な状態で終了した場合、大型のシビア粒子は観察される事が少なく、従って、今回のなじみ過程では、局部的な金属接触がごく一部で発生したと考えられます。この接触が、既に正常な状態に推移しているか、或いは、進行しているのかを確認するためには、週間以上の運転時間を経過した時点で再度採油し、分析することで判断できますのでヶ月以内に再分析を実施されることを推奨します。尚、可能であれば、主機運転中に濾過を実施されることを併せて推奨します。
報告№103-0151 | 分析№103-01334 | 103-01334 | 濾過前の試料油を分析した結果、摩耗粒子形態観察で前回観察された球状粒子は今回も観察されているものの、球状粒子の増加は確認されず、溶接スパッタ等の外部から混入したものと考えられました。尚、前回に比較して、若干摩耗が進行しているものの、増加割合は小さく、継続使用可能な状態にあると判断します。これらのことは、異常摩耗の早期発見パラメータであるフェログラフィーのIs値が、からに若干増加し、摩耗粒子の形態観察の結果、金属接触が厳しく、且つ、摩擦熱が高い場合に発生する球状粒子、黒錆、外部から混入した異物が見られたことから判断しました。
報告№104-4548 報告№104-0236 | 分析№104-01752 分析№104-01809 | 104-01809 | DSF軸受の潤滑油を分析し、トライボ診断を実施しました。その結果、以下の通りでした。軸受の潤滑状態軸受の潤滑状態を知るためフェログラフィー及びSOAP／D-SOAPを実施しました。その結果、軸受内部でやや厳しい金属接触の発生が確認できますが、転がり軸受の寿命を示すフレーキングの発生は確認されず、本軸受は継続使用可能な状態にあると判断します。但し、金属接触により発生した傷が起点となって疲労摩耗に進展することが懸念されます。疲労摩耗の開始時期を確認するため、定期的なトライボ診断を推奨します。尚、SOAPの銅濃度がppmとやや高い値を示していました。油中の銅濃度が以上になった場合、別添資料鉱油の酸化に対する金属触媒の影響に示すとおり油の劣化速度が加速しますので、銅濃度は以下で管理されることを推奨します。銅分が増加傾向を示すような場合、油種の変更が必要です。潤滑油の劣化潤滑油の劣化状況を確認するため、全酸価及びIRを実施しました。その結果、全酸価が.mgKOH/gと新油値の.mgKOH/g以内にあり、且つ、IRの結果、新油のスペクトルに比較して変化がないことから、この油は継続使用可能と判断します。
報告№109-09249 報告№111-00550 | 分析№109-001747 分析№111-002574 | 111-002574 | 潤滑油および軸受は継続使用可能な状態であると判断します。但し、今後も摩耗の進行を傾向監視するため、以下の対策を推奨します。定期的な分析切削摩耗の進行を監視するため、定期的に分析を実施し、摩耗の進行状況を確認することを推奨します。フェログラフィー異常摩耗の早期発見パラメータとして摩耗粒子を定量化して評価するフェログラフィーのIs値は、潤滑状態が正常なの乗でした。摩耗粒子の形態で比較的多く観察された粒子は、潤滑状態が正常な場合に発生する摩耗粒子異物の噛み込みにより発生する切削粒子でした。これらの摩耗粒子が観察された場合、潤滑部で発生している摩耗形態は、正常なマイルド摩耗異物による切削摩耗であることが分かります。摩耗形態の中でも切削摩耗は摩耗進行速度が速く、転がり軸受でこの摩耗形態が発生した場合には寿命が分の程度に低下することも知られており、切削摩耗により生じた軌道面の損傷が起点となって転がり軸受の寿命となるフレーキングに進展することから傾向監視による経過監視が必要です。Iカップリング発光分光分析供試の潤滑油を分析した結果、検出された金属元素は、油中金属元素の結果表に示すように、鉄、鉛、ニッケル、錫、リン、亜鉛、カルシウム、バリウム、アルミニウム、ナトリウム、ホウ素でした。検出されたこれらの金属元素から発生箇所を推定すると鉄、鉛、ニッケル、錫・軸受等リン、亜鉛、カルシウム、ホウ素・オイル添加剤バリウム、アルミニウム、ナトリウム・外部混入異物であると思われます。このうち、機械部品が摩耗したと思われる元素はのグループです。汚染粒子数はNAS級とやや汚染されていました。フィルタ表面の異物観察で金属片、鉄錆、砂等が観察されたことから、汚染度が高い要因は、摩耗と外部混入異物の影響と思われます。本試料油のエンジン油は、添加剤の影響で新油でも酸化安定度が低く、酸化安定度による管理には適していない油種です。そのため、タービン油と同等の精度を得るには、粘度、全塩基価、有機物・有機化合物などの分析を実施し、これらのデータから総合的に判断することが必要です。粘度、全塩基価、酸化安定度、有機物・有機化合物の各データは良好でした。分析結果特性低下特性低下に係るパラメータの分析結果は良好と判断します。粘度粘度はmm/sと新油値mm/sに対する粘度変化率は-％で、当社推奨の管理限界値である±％以内にあり、良好と判断します。全塩基価全塩基価はmgKOH/gと当社推奨の管理限界値であるmgKOH/g以上にあり、良好と判断します。酸化安定度酸化安定度はminであり、当社推奨の管理限界値のmin以上であることから良好と判断します。有機物・有機化合物有機物・有機化合物は、IRチャートによる新油分析値との比較の結果、cm-付近に劣化の兆候を示すカルボン酸の吸収が確認されていないことから、良好と判断します。色相はLであり、新油値のLに比較して大きな変化はなく、良好と判断します。汚染に係るパラメータの分析結果は、水分は良好でした。水分はppmであり、当社推奨の管理限界値の以下であることから良好と判断します。汚染粒子数はNAS級でした。汚染度物重量はmg/mlでした。摩耗フェログラフィーによる摩耗粒子の観察の結果、潤滑状態が正常な場合に発生する摩耗粒子、異物の噛み込みにより発生する切削粒子が比較的多く観察されました。異常摩耗の早期発見パラメータであるフェログラフィーのIs値がの乗と良好の範囲にあるものの、摩耗粒子の形態観察の結果、潤滑状態が正常な場合に発生する摩耗粒子、異物の噛み込みにより発生する切削粒子が比較的多く観察されました。金属濃度SOAP法により金属濃度を測定した結果、潤滑箇所で発生する金属接触によって検出される鉛がppm、ニッケルがppm、錫がppm、油の添加剤成分であるリンがppm、亜鉛がppm、カルシウムがppm、ホウ素が、外部から混入したと思われるバリウムがppm、ナトリウムがppm検出されました。金属濃度酸溶解法により金属濃度を測定した結果、潤滑箇所で発生する金属接触によって検出される鉄が、錫が、油の添加剤成分であるカルシウムがppm、外部から混入したと思われるアルミニウムが、ナトリウムが、マグネシウムが検出されました。
報告№109-09136 報告№111-00666 | 分析№109-001160 分析№111-003353 | 111-003353 | トライボロジーを活用した設備診断法による結果、潤滑油および減速機は継続使用可能な状態にあると判断します。今後も定期的なトライボロジーを活用した設備診断法によるCBMの実施を推奨します。定期的な分析分析の結果で観察された摩耗粒子の一部には、異物の噛み込みにより発生する切削粒子やと潤滑面で油膜が破断して金属同士が接触して発生した凝着摩耗粒子と呼ぶ粒子が観察されました。観察された切削粒子や凝着摩耗粒子が比較的多く、潤滑状態の異常を早期に発見するパラメータであるIs値が潤滑状態がやや厳しい範囲と判断できるの乗であったこと、さらには潤滑油の汚染度もNAS級以上と汚染されており、汚染の要因は、歯面の摩耗と外部混入異物であることがわかります。本試料の場合は、摩耗と外部混入異物により汚染度が高いものの、現時点では潤滑状態の悪化に大きく影響を与えるほどではないと判断できますが、砂などの外部異物は、歯車よりも硬度が高く、歯面の摩耗進行に影響をあたえることから、定期的に分析を実施し、摩耗の進行状況を確認することを推奨します。バックラッシによる評価バックラッシは、歯車をスムーズに無理なく回転させるために必要な歯面間の遊びのことで、歯車が円滑に回転するために必要なものです。バックラッシが少なすぎると潤滑不良や歯車の両歯面が接触して騒音が増大したり、摩耗の原因になったりします。また反対に、広すぎると歯面同士の適切な噛み合いが悪くなり歯車が破損しやすくなることがあります。トライボロジーを活用した設備診断法では、潤滑油中の鉄の濃度分析の結果から歯車の歯面がどの程度摩耗してバックラッシを増加させているかを求めることができることから、ご提供いただいた減速機に関する情報から、使用されているギヤはスパイラルベベルギヤであるとして、歯車をかみ合わせたときの、歯面間の遊びを求めてみました。なお、今回提供して頂いた情報の中で歯幅が不明でしたのでmmと仮定しました。その結果、減速機のギヤ歯面に摩耗が集中していたと仮定した場合、バックラッシの増加量はμmと推定されました。バックラッシの量は、各機械メーカのノウハウであるため、一律には決まっていませんが、一般には数十μmから数百μmとされており、評価はこの値を参考としましたが、分析結果から求めたバックラッシ増加量は、一般に用いられるバックラッシの範囲に比較して十分に小さい値であることがわかります。ただし、今回求めたバックラッシの増加量は、計算に必要なすべてのパラメータがそろっていない仮定の数値も入っていることから、正確なバックラッシの増加量を計算するためにも、歯幅、油入替後の稼働時間ならびに分解点検後の稼働時間などの情報をお知らせ下さい。計算結果をご報告いたします。フェログラフィー異常摩耗の早期発見パラメータとして摩耗粒子を定量化して評価するフェログラフィーのIs値は、潤滑状態がやや厳しいの乗でした。摩耗粒子の形態で比較的多く観察された粒子は、潤滑状態が正常な場合に発生する摩耗粒子異物の噛み込みにより発生する切削粒子金属潤滑部が局部的に油膜切れを起して発生するシビア粒子局部的に高圧・高温となる場合に発生するフリクションポリマでした。これらの摩耗粒子が観察された場合、潤滑部で発生している摩耗形態は、正常なマイルド摩耗異物による切削摩耗潤滑状態がやや厳しい凝着摩耗であり、そして局部的ではあるものの高圧・高温の箇所が発生していることも分かります。減速機で切削摩耗が発生した場合、減速機内部で使用されている転がり軸受が切削摩耗により生じた軌道面の損傷が起点となって寿命が分の程度に低下することがあることから、切削摩耗には十分注意する必要があります。切削摩耗の発生原因となる混入異物が残留している場合、この異物により切削摩耗が継続して発生する可能性があります。フリクションポリマは、潤滑油がギヤ歯面や軌道面に押し込められ高圧状態になると同時に、圧縮熱により高温状態になった結果、基油自身が重合反応を起こし生成することが知られています。そのため、高圧高温状態の解消がなされなければ、潤滑油の劣化が進行し、粘度上昇に因る潤滑異常に進展する場合があります。Iカップリング発光分光分析供試の潤滑油を分析した結果、検出された金属元素は、SOAP-Tの結果表に示すように、鉄、鉛、銅、錫、リン、亜鉛、カルシウム、アルミニウム、ナトリウム、モリブデンでした。検出されたこれらの金属元素から発生箇所を推定すると鉄、鉛、銅、錫、亜鉛・ギヤ・軸受等リン、モリブデン・オイル添加剤カルシウム、アルミニウム、ナトリウム・外部混入異物であると思われます。このうち、機械部品が摩耗したと思われる元素はのグループです。計数汚染度は当社推奨の管理限界値を超えていました。フィルタ表面の異物観察で表面が茶褐色で金属片、鉄錆、砂等が観察されたことから、汚染度が高い要因は、摩耗とスラッジ、そして外部混入異物の影響と思われます。外部混入異物は、潤滑油を精密に濾過することで除去でき、そのことで歯車の歯面損傷を予防でき、寿命が大きく延伸化できることから、汚染度の管理を標準化するとともに、今回は濾過により汚染度の回復を図ることを推奨します。粘度、水分、酸価、IRの各データは良好でした。
報告№109-09136 報告№112-00597 | 分析№109-001160 分析№112-002536 | 112-002536 | 分析の結果、本試料グリースの物理的性状は全て良好な範囲にあり、継続使用可能な状態にあると判断します。グリースのちょう度、滴点、酸価、有機物・有機化合物の各データは全て継続使用可能な範囲にあり良好と判断出来ました。
|  | 112-002350 | 潤滑油および対象設備は継続使用可能な状態にあると判断します。但し、今後も摩耗の進行を傾向監視するため、以下の対策を推奨します。摩耗の監視クランクメタル、ピストンリングなどの摩耗の進行を監視するために、定期的に分析を実施し、進行状況を確認されることを推奨します。はフェログラフィーおよびSOAPの結果から総合的に判断した結果、潤滑箇所では局部的に油膜切れが発生し、摩耗が進行しやすい状態にあると考えられます。フェログラフィー【定量分析：Is値】Is値は異常摩耗の早期発見パラメータのつで、摩耗粒子を定量化するために用います。今回のIs値はの乗とやや高い値でした。フェログラフィー【定性分析：摩耗粒子および摩耗形態観察】分析結果から比較的多く観察された粒子は、以下の通りでした。正常な摩耗粒子・潤滑状態が正常なマイルド摩耗により発生。シビア粒子・潤滑状態がやや厳しい凝着摩耗により発生。金属潤滑部が局部的に油膜切れを起していると考えられます。フリクションポリマ・局部的に高圧・高温となる場合に発生。観察された摩耗粒子の中でもフリクションポリマは、注意が必要です。フリクションポリマは、潤滑油が摺動面に押し込められ高圧状態になると同時に、圧縮熱により高温状態になった結果、基油自身が重合反応を起こし生成することが知られています。そのため、高圧高温状態の解消がなされなければ、潤滑油の劣化が進行し、粘度上昇に因る潤滑異常に進展する場合があります。Iカップリング発光分光分析【SOAP】検出された金属元素から発生箇所を推定すると、以下の通りでした。鉄、鉛、ニッケル・エンジン部品リン、亜鉛、カルシウム、マグネシウム・添加剤アルミニウム、ナトリウム・外部混入異物粘度、水分、塩基価、IR酸化度の各データは良好でした。
報告№102-4083 | 分析№102-03297 | 102-03297 | 分析の結果、ギヤ歯面に若干疲労摩耗により発生した傷が発生していると思われますが、継続使用可能な状態にあると判断します。また、転がり軸受の保持器に摩耗が若干発生していることが確認されました。このことは、計数汚染度がNAS級以上と汚染度は高いものの、～μmの小さなサイズが多く、SOAP／D-SOAPで摩耗により発生する鉄や銅が検出され、フェログラフィーの摩耗粒子形態観察の結果から、ギヤ歯面の微小な疲労摩耗により発生する摩耗粒子や転がり軸受の保持器の摩耗により発生した摩耗粒子がみられることから判断しました。尚、を示す水分、全酸価、IRの各データが良好でしたが、粘度が新油に比較して％減少しており、油膜切れによる摩耗進行を予防するため、更油を実施されることを推奨します。
報告№107-0158 報告№107-0158 | 分析№107-00876 分析№107-00876 | 107-00876 | 分析の結果、前回に比較して計数汚染度がNAS級から級にランク増加し、やや高い値でした。摩耗粒子形態観察およびフィルタ写真で、鉄錆、砂が多く観察されたことから、汚染度が高い原因は、外部から混入したと思われる異物の影響と考えられました。以上のことから、本軸受は継続使用可能な状態にあると判断できますが、今後の採油は、廃油量を増量するなど外部からの影響を受けないように採油時にご配慮いただけますようお願い申し上げます。この油は継続使用可能と判断します。粘度は良好と判断します。粘度はmm/sと管理限界値以内にあり、良好と判断します。水分は良好と判断します。水分はppmと管理限界値の以下にあり、良好と判断します。全酸価は良好と判断します。全酸価は.mgKOH/gと新油データの.mgKOH/gに比較して高い値を示しているものの、IRの結果で油劣化の兆候を示すカルボン酸が確認されていないことから、良好と判断します。IRは良好と判断します。IRの結果、油劣化の兆候を示すカルボン酸の吸収が確認されていないことから、継続使用可能な状態にあると考えられます。計数汚染度は当社推奨の管理限界値に到達していました。計数汚染度は当社推奨の管理限界値に到達していました。計数汚染度はNAS級と当社推奨の管理限界値のNAS級に到達していました。重量汚染度は良好と判断します。重量汚染度は.mg/mlと当社推奨の管理限界値のmg/ml以内にあり、良好と判断します。機器の潤滑状態フェログラフィーの結果、外部から混入したと思われる鉄錆、砂が観察されました。SOAPは良好と判断します。SOAPの結果、摩耗により発生する鉄及び錫が検出されていないことから、良好と判断します。尚、油の添加剤成分であるリンが検出されました。D－SOAPは鉄および錫が検出されました。D－SOAPの結果、摩耗により発生する鉄及び錫が検出されました。フェログラフィーの結果、外部から混入したと思われる鉄錆、砂が観察されました。異常摩耗の早期発見パラメータであるフェログラフィーのIs値が.と良好の範囲にあるものの、摩耗粒子形態観察の結果、外部から混入したと思われる鉄錆、砂が観察されました。
報告№107-4553 報告№107-4553 | 分析№107-02762 分析№107-02762 | 107-02762 | トライボ診断の結果、潤滑油の基本特性、摩耗、汚染について以下のことが分りました。基本特性油の基本特性としての粘度、全酸価は新油データを基準として評価しますが、今回は油名が不明であったため、比較評価は出来ませんでした。正確な評価には、新油値、或いは新油の提供が必要です。但し、IRの結果から、油劣化の兆候を示すカルボン酸の吸収が確認されていないことから、劣化はなく継続使用は可能であると判断します。水分は、ppmと高い値でした。摩耗状態油中摩耗粒子の観察結果から、摺動面の潤滑はマイルドな状態にあることが確認出来ました。但し、SOAPによる固形分濃度を測定した結果、油の添加剤成分であるカルシウムが.ppm検出されました。カルシウムが検出された原因は、油の添加剤成分のカルシウムが析出したためと思われます。弊社では、潤滑状態の過酷度を知るパラメータとして、摩耗粒子を測定し定量化するIs値を適用しています。今回、このパラメータによる評価をした結果、本試料の潤滑状態が厳しい潤滑状態にあることが分かり、摩耗が更に進行する可能性があることが分かりました。汚染状態油圧作動油としての汚染度は、高い値でした。汚染度が高い要因は、SOAPで摩耗により発生した鉄、油の添加剤成分であるカルシウムが比較的多く検出されたことから、シリンダ摺動面の摩耗や油の添加剤成分の析出によるものと思われます。総合判断油劣化が確認され、水分および汚染度が高いことから、更油・濾過を実施する必要があります。機器は、カルシウムなどの汚染物が摺動面に噛み込み、汚染度が増加することでバルブ類の動作障害やフィルタ及びストレーナが設置されている場合、これらの目詰まりが発生することが懸念されるため、シリンダの摩耗進行に注意が必要です。採油後の再分析の採油周期は、油量、ポンプと出油量、ラインフィルタの精度により計算出来るため、これら情報の提供により計算しますので、計算が必要な場合は提供してください。
報告№101-0139 | 分析№101-01241 | 101-01241 | スラスト軸受の主成分である錫がSOAPで検出されました。これは錫が油に溶解したことを示しています。油量リットルから溶解した体積を計算するとcmとなります。ご提供いただいた図面にはスラストメタルの面積は記載されていませんでしたが、外寸から寸法を概算し、スラスト軸受の面積を求めた結果、枚あたりcmと推定しました。又、パッド枚数を枚と仮定して全体でcmとしました。溶解した体積をこの面積で割るとμmとなります。したがって、スラスト軸受がμmの深さで全面が溶解し、表面粗さ部分がつくるマイクロオイルポケットが全て無くなっていた計算となります。スラスト軸受表面が溶解すると、軸受表面に油膜形成がしにくくなり、軸受焼損の原因となりやすく、また、偏摩耗している場合では軸が偏心して振動の原因となり、更にはその振動によりころがり軸受やギヤ歯面の疲労摩耗を進行させる場合がありますので、スラスト軸受の状況を管理することが重要です。以上のようにスラスト軸受の表面積が解析を進める上で重要なパラメータですので、是非情報をご提供ください。尚、フェログラフィーの結果、フレッティングにより発生したμm未満の鉄系粒子が見られました。現在のところ、ギヤ歯面、ころがり軸受転動面には疲労剥離は発生していないと考えられますが、フレッティングにより発生した傷が起点となって疲労摩耗が発生する可能性があるため、定期的に分析を実施し、摩耗の進行状況を確認されることを推奨します。粘度は新油値との比較が必要です。粘度は.mm/sとISOVG規格の油種を使用している場合、規格値～mm/s以内にあり良好と判断します。尚、粘度は新油値との比較が必要ですので、油名をお知らせいただくと共に貴発電所で使用している新油をご提供ください。水分は新油値との比較が必要です。水分はと鉱油であった場合、非常に高い濃度と判断するが、合成油であった場合、新油値との比較が必要になりますので、油名をお知らせいただくと共に貴発電所で使用している新油をご提供ください。全酸価は新油値との比較が必要です。全酸価は.mgKOH/gですが、新油値との比較が必要ですので、油名をお知らせいただくと共に貴発電所で使用している新油をご提供ください。計数汚染度が当社推奨の管理限界値内にありました。計数汚染度はNAS級以上と当社推奨の管理限界値内にありました。重量汚染度は当社推奨の管理限界値内にありました。重量汚染度はmg/mlと当社推奨の管理限界値内にありました。機器の潤滑状態SOAPの結果、すべり軸受の摩耗により発生した錫が検出されました。SOAPの結果、すべり軸受の摩耗により発生した錫が検出されました。又、油の添加剤成分であるリンがppm検出されました。D－SOAPの結果、主にギヤの摩耗により発生した鉄がppm検出されました。D－SOAPの結果、主にギヤの摩耗により発生した鉄がppm検出されました。又、ころがり軸受の保持器の摩耗により発生した銅が検出されました。フェログラフィーの結果、ギヤの摩耗が確認されました。摩耗の過酷度を示すフェログラフィーのIs値がの乗を示していました。摩耗粒子の形態観察の結果、フレッティングにより発生した鉄系の微粒子が見られました。その他に、異物の噛み込みにより発生したμm以下の切削粒子が見られました。
報告№103-8004 | 分析№103-00220・221 | 103-00220_221 | 本試験は、RC関係の遮断機がトリップし、RC本体が惰性で回っていたため、軸受に異常がないかを判断することを分析目的としました。又、本試料油は、主機停止から約時間経過した時点での採油であっため、通常実施している油槽中層部と沈降した粒子を確認するため底部からの箇所から採油を実施しました。油槽中層部及び底部の各サンプルから異常な潤滑状態を示すデータは確認されなかったことから、油膜切れは発生しておらず、潤滑状態は良好な状態にあったと判断します。
報告№109-09051 報告№109-09051 | 分析№109-000573 分析№109-000573 | 109-000573 | 機器の潤滑状態および初期試験を実施し、前回データと照合した結果、油中摩耗粒子の増加が確認されています。油中の粒子濃度は、油膜破断による発生や、油槽内などでの沈降が均衡したところで一定、いわゆる平衡状態になりますが、このバランスが崩れると増加する場合と減少する場合とに分かれます。増加した場合は、発生と減少の均衡が崩れ、摩耗の発生や外部混入が始まったことを示し、またこれとは反対に、減少した場合は発生量が減少しているか、或いは、減少量が大きくなっていることを示し、特に減少は、汚染状態や潤滑状態が良好であることを示唆しています。本軸受の場合、油中粒子の僅かな増加が確認されています。摩耗粒子およびフィルタ表面の異物観察で鉄錆、砂等が多く観察されたことから、摩耗によるものではなく、外部から混入したと思われる異物によるものと考えられます。但し、計数汚染度がNAS級と清浄であり、且つ、異常摩耗の早期発見パラメータであるフェログラフィーのIs値がのマイナス乗と良好の範囲にあることから、継続使用は可能と判断します。これらのことは、前回に比較して、計数汚染度はランク増加したものの、良好の範囲にあり、SOAP／D-SOAPの鉄および錫濃度に変化がないこと異常摩耗の早期発見パラメータであるフェログラフィーのIs値がのマイナス乗と良好の範囲にあること以上のことから判断しています。潤滑油の基本特性潤滑油の基本特性は、良好の範囲にあることから、本試料油は継続使用可能と判断します。尚、補給によりRBOTが前回に比較しmin上昇していますので、今後は今回のRBOT値によりデータ管理を行います。
報告№108-5064 報告№108-5064 | 分析№108-02422 分析№108-02422 | 108-02422 | トライボ診断の結果、泡立ち試験を除く項目は良好です。泡立ち試験の結果は、一般的には消泡性能が低くいと判断できる値の-ですが、新油値の-と同レベルにあったため、良好と判断します。機器の潤滑状態潤滑状態指数はのマイナス乗と濾過設備のない機器であれば正常な潤滑状態にあると判断できますが、ギヤボックスの油系統にはインラインフィルタとオフラインフィルタがあり、μmサイズ以上の粒子の大部分は捕捉され、異常な摩耗状態が発生したとしても正常な潤滑状態にあると誤認してしまう可能性があります。そこで、フィルタが設置されていない場合の潤滑状態を、一般的なフィルタの効率である.と仮定し、粒子の発生状況から潤滑状態を推定しました。その結果、ギヤは継続使用可能な状態にあると思われますが、潤滑状態指数は摩耗がやや厳しい状態であるの乗領域にあると推定できました。推定結果は、フィルタの濾過効率を仮定して求めたものですが、フィルタがない状態では油中の粒子濃度は現在より高いことは明らかです。そのためヶ月後に再度分析を実施し、摩耗進行の有無をチェックすることを推奨します。尚、フィルタの捕捉の影響による誤認を避けるため、これまでの採油箇所に加え、インラインフィルタやオフラインフィルタの捕捉物も分析し、その結果から潤滑状態を評価することを提案します。フィルタ捕捉物の分析を実施する際には、フィルタ使用時間の情報をご提供いただけますようお願い致します。泡立ち試験の結果、消泡性能が低いと判断できる値であるものの、新油と同レベルにあると判断します。粘度は良好。粘度は.mm/sと新油値mm/sに比較して、粘度変化率は-％で、当社推奨の管理限界値である±％以内にあり、良好と判断します。粘度は.mm/sです。粘度は.mm/sです。粘度指数はです。粘度指数はです。泡立ち試験は-です。泡立ち試験は-と新油と同レベルにあり、消泡性能が新油と同レベルにあると判断します。水分は良好。水分はと当社推奨の管理限界値の以下であり、良好と判断します。全酸価は良好。全酸価はmgKOH/gと新油値mgKOH/g以内にあり、良好と判断します。機器の潤滑状態精密な濾過設備がない機器であれば、潤滑状態指数は正常の範囲にあると判断します。潤滑状態指数は正常の範囲にあると判断します。異常摩耗の早期発見パラメータである潤滑状態指数がのマイナス乗と精密な濾過設備がない機器であれば、潤滑状態指数は正常の範囲にあると判断します。
報告№107-4545 報告№109-09584 | 分析№107-02185 分析№109-003616 | 109-003616 | 前回に比較しての各データに変化はなく、良好でした。潤滑油は継続使用可能な状態にあると判断します。は良好と判断します。粘度粘度は.mm/sと新油値.mm/sに比較して、粘度変化率は+％で、当社推奨の管理限界値である±％以内にあり、良好と判断します。粘度粘度はmm/sでした。粘度指数粘度指数はでした。水分はppmと当社推奨の管理限界値の以下であり、良好と判断します。全酸価全酸価はmgKOH/gと新油値mgKOH/gに比較して高いものの、IRの結果で油劣化の兆候を示すカルボン酸の吸収が確認されていないことから、良好と判断します。
報告№106-0025 報告№106-6137 | 分析№106-00118 分析№106-02966 | 106-02966 | 初期試験を実施した結果、摩耗の安定が確認され、潤滑油も継続使用可能な状態にあると判断します。これらのことは、前回に比較して、計数汚染度はランク減少したことSOAP／D-SOAPの鉄及び錫濃度に変化がないこと異常摩耗の早期発見パラメータであるフェログラフィーのIs値が.と良好の範囲にあること以上のことから判断しました。
報告№109-09136 報告№110-00367 | 分析№109-001160 分析№110-001678 | 110-001678 | 摩耗状態前回に比較して異常摩耗の早期発見パラメータであるフェログラフィーのIs値がのマイナス乗から乗にランク上昇し、摩耗粒子の形態観察で外部から混入したと思われる鉄錆等が観察されました。今後、これらの異物が軸受摺動面に噛み込み摩耗が進行することが懸念されます。汚染度前回に比較して計数汚染度はNAS級から等級に変化はなく、良好でした。粘度、水分、全酸価、IR、RBOTの各データは良好でした。なお、油の残存寿命を示すRBOTの結果から、前回からの減少傾向による本試料油の余寿命は今回採油から年ヶ月と推定されました。潤滑油および軸受は継続使用可能な状態にあるものの、油中の異物が軸受摺動面に噛み込み、摩耗が進行する場合がありますので、以下の対策を推奨します。今後、摩耗の進行を監視するため、ヶ月以内に摩耗試験を実施し、摩耗の進行状況を確認することを推奨します。
報告№103-8047 | 分析№103-00916 | 103-00916 | 精点Bを実施した結果、摩耗は安定していると判断します。これらのことは、前回に比較して、計数汚染度はランク減少し、SOAP／D-SOAPの鉄及び錫濃度に変化がなく、異常摩耗の早期発見パラメータであるフェログラフィーのIs値が、から.と桁減少したことから判断しました。
報告№109-09136 報告№112-00703 | 分析№109-001160 分析№112-003247 | 112-003247 | 油の劣化は確認されず、汚染度も良好な範囲にあることから、継続使用可能な状態にあると判断します。対象設備は継続使用可能な状態にあると判断します。但し、将来的な摩耗進行の有無を確認するためにも傾向監視を継続することが有効です。SOAPの結果、亜鉛がppm検出されました。検出された要因は、亜鉛を使用した箇所の溶出・摩耗、または、使用油には添加剤として亜鉛は添加されていないことから、異種油が混入した可能性が考えられます。摩耗粒子の形態観察で反応生成物が比較的多く観察されたことから、観察された要因は、亜鉛と添加剤成分が反応して発生したと推定されます。今後、反応生成物が増加した場合、油膜形成に影響を及ぼすことにより、シリンダ摺動面で摩耗が進行し、起動時のトルクが増大することが懸念されます。D-SOAPの結果で鉄および錫が比較的多く検出されたことから、シリンダ摺動面で摩耗が発生していると推定されます。定期的な分析今後懸念される摩耗の進行を監視するため、定期的に分析を実施することを推奨します。フェログラフィーおよびSOAP-Tのデータから総合的に解析した結果、設備は健全であり、継続使用可能と評価できますが、引続き設備の機能が保持されていることを確認するためにも、潤滑油診断による傾向管理が有用と考えます。フェログラフィー【定量分析：Is値】Is値は異常摩耗の早期発見パラメータのつで、摩耗程度を定量化するために用います。今回のIs値はの乗と低い値でした。フェログラフィー【定性分析：摩耗粒子および摩耗形態観察】分析結果から比較的多く観察された摩耗粒子は、以下の通りでした。反応生成物・異種油の混合等により、添加剤が反応して発生。Iカップリング発光分光分析【SOAP／D-SOAP】検出された金属元素から発生箇所を推定すると、以下の通りでした。鉄、鉛、銅、錫・シリンダ内壁等リン、亜鉛・添加剤カルシウム、ナトリウム・外部混入異物計数汚染度は、NAS級と当社推奨の管理限界値NAS級以下であり、良好でした。RBOTは、minと当社推奨の管理限界値min以上であり、良好でした。
報告№111-00058 報告№111-00058 | 分析№111-000317 分析№111-000317 | 111-000317 | は良好と判断します。尚、RBOTがminと新油値のminに比較してmin減少していました。このまま継続使用した場合、この減少傾向から限界値に到達するのは、別紙図RBOTの減少傾向に示すように年月と推定されました。残りの継続使用期間は、約年ヶ月であると予測されます。潤滑油は継続使用可能な状態にあると判断します。≪状態監視とパラメータ≫分析の目的および各分析のパラメータは以下の通りです。特性低下目的：油の分析結果から、や劣化傾向ならびに添加剤の消耗程度、残存寿命などを確認する。粘度JISK全酸価JISK赤外線吸収スペクトルJISK酸化安定度試験JISK汚染目的：油の分析結果から、砂塵あるいは水・異種油などによるや、異物混入の有無を確認する。水分JISK計数汚染度JISB重量汚染度JISB光学顕微鏡観察摩耗目的：油中の摩耗粒子を分析する事により、回転・摺動部の潤滑状態、摩耗劣化の程度、余寿命などを解析する。摩耗診断電子顕微鏡観察JISKX線マイクロアナリシス油中金属濃度JISK≪分析結果≫特性低下粘度：良好粘度値mm/sの新油値mm/sに対する変化率は+％であり、当社推奨の管理限界値±％以内に留まっています。全酸価：良好全酸価.mgKOH/gは新油値の.mgKOH/g以内にあることから、問題は無いと判断します。赤外線吸収スペクトル：良好酸化安定度試験：良好酸化安定度試験の結果、数値minは当社推奨の管理限界値min以上に留まっており、現時点での使用は可能と判断します。汚染水分：良好水分値ppmは当社推奨の管理限界値以内に留まっています。計数汚染度：今回は実施していません。重量汚染度：今回は実施していません。光学顕微鏡観察：今回は実施していません。摩耗摩耗診断電子顕微鏡観察・X線マイクロアナリシス：今回は実施していません。油中金属濃度：今回は実施していません。
報告№107-0366 報告№110-00813 | 分析№107-01900 分析№110-003836 | 110-003836 | 濾過前の試料油を分析した結果、前回に比較してD－SOAPで軸受メタルの摩耗を示す錫が.からに僅かに増加していました。D－SOAPで軸受メタルの摩耗を示す錫が僅かに増加していたことから、局部的にメタルの接触があったものと推定されます。現状では各データは良好の範囲にあるものの、今後摩耗が進行することも懸念されます。これらの障害発生に対する弊害を勘案の上、念のため、運転再開後ヶ月以内に再分析を実施し、摩耗の進行状況を確認することを推奨します。
報告№102-4083 | 分析№102-03302 | 102-03302 | 分析の結果、ギヤ歯面に若干疲労摩耗により発生した傷が発生していると思われますが、継続使用可能な状態にあると判断します。また、転がり軸受の保持器に摩耗が若干発生していることが確認されました。このことは、計数汚染度がNAS級と当社推奨の管理限界値に到達し、SOAP／D－SOAPで摩耗により発生する鉄が検出され、フェログラフィーの摩耗粒子形態観察の結果から、ギヤ歯面の微小な疲労摩耗により発生する摩耗粒子や転がり軸受の保持器の摩耗により発生した摩耗粒子がみられることから判断しました。尚、を示す粘度、水分、全酸価、IRの各データが良好であることから、この油は継続使用可能と判断します。
報告№108-0204 報告№108-0218 | 分析№108-01503 分析№108-01581 | 108-01581 | 、汚染度、軸受の潤滑状態を確認する。今回の採油は、対象設備の停止中に排油口から実施しているため、油循環中に採油した場合に比較し、油中粒子の沈降の影響を受け、分析データが高濃度に出る可能性があります。今回の分析は以上のことを踏まえて結果を検討しました。分析の結果、異常摩耗の早期発見パラメータであるフェログラフィーのIs値がの乗とやや高く、摩耗粒子の形態観察で異物の噛み込みにより発生する切削粒子、金属接触が厳しい場合に発生するシビア粒子がやや多く観察され、フィルタ表面の異物観察で金属片、鉄錆等が観察されました。更にD－SOAPで鉄、メタルの主成分である錫が検出されました。観察された摩耗粒子の形態は切削摩耗と凝着摩耗が混在しており、中でも切削摩耗は、異物が混入していない状態に比較して、摩耗進行速度が速く注意が必要です。今後、更に摩耗が進行することが懸念されるため、運転再開後ヶ月以内に再度分析を実施し、汚染度および摩耗の進行状況を確認されることを推奨します。一方、を示す粘度、水分、全酸価、IR、RBOTの各データは良好の範囲にあることから、この油は継続使用可能と判断します。尚、上述しましたように今回の採油は対象設備の停止中の採油であるため、対象設備の運転中の採油に比較して汚染度は高目に出ている可能性があります。採油は、粒子の沈降の影響を少なくすることが重要であり、そのため油中粒子が均一な分散状態で実施されることを併せて推奨します。
報告№101-8025 | 分析№101-00587 | 101-00587 | 精点Aを実施した結果、計数汚染度を除く項目は良好であった。計数汚染度がNAS級と管理限界値に到達していた。D-SOAPの結果、主軸の主成分である鉄がppm、メタルの主成分である錫がppm検出され、フェログラフィーの結果、μm以下のホワイトメタルの摩耗粒子が見られることから、汚染度が高い要因は、主軸と軸受の接触による摩耗が発生しているものと考えられた。軸受メタルの摩耗体積を錫濃度と油量Lから下式により計算した。 ・式 その結果、.cmとなる。この摩耗体積を軸受の表面積で割ると平均的な摩耗深さとなるが、本試料油は、発電機メタルと水車メタルを潤滑しているため、どちらのメタルが摩耗しているかを特定するのは困難である。しかし、今回の採油が下写真Aに示す通り発電機軸受の出口側の油点検窓から実施しており、本試料油に含まれるメタルの摩耗粒子は発電機軸受から発生している可能性が高いと考えられる。発電機メタルのサイズから下メタルの面積を計算するとcmとなる。更に、当社の経験では、下図に示す通り、摩耗は下メタル面積の分のの部分で発生することが判っており、摩耗が発生する摺動面積は、.cmとなる。前に求めた摩耗体積を摺動面積で割ると平均的な摩耗深さとなり、μmとなった。したがって、発電機メタルに摩耗が集中している場合、発電機メタル表面は、下メタル表面積の分のの領域が鏡面になっていると推定される。一方、発電機メタルと水車メタルが同じ程度摩耗が発生していた場合、平均的な摩耗深さはμmとなり、各メタルの表面粗さがsであった場合、この表面粗さの分の程度の部分が摩耗した計算となる。以上のことから、発電機メタルに摩耗が集中している場合、メタル温度や油温が高くなっていると考えられますので、今後は、軸受温度、油温の監視の強化を実施すると共に、ヶ月以内に精点Bを実施し、摩耗の進行状況を確認されることを推奨する。
|  | 113-001643 | 分析の結果、潤滑油の劣化はなく、汚染度は良好な範囲にあることから、継続使用可能と判断します。対象設備継続使用可能な状態にあると判断します。但し、将来的な摩耗進行の有無を確認するためにも傾向監視を継続することが有効です。定期的な分析今後懸念される凝着摩耗の進行を監視するため、定期的に分析を実施することを推奨します。はフェログラフィーおよびSOAPの結果から総合的に判断した結果、傾向管理が必要な状態にあると考えられます。フェログラフィー【定量分析：Is値】Is値は異常摩耗の早期発見パラメータのつで、摩耗程度を定量化するために用います。前回に比較して、Is値はの乗から乗に二桁上昇し、やや高い値でした。Is値は、摩擦摺動面の摩耗が進展すると、上昇速度が増加します。今回、Is値の上昇速度がやや大きいことから、念のため将来的な摩耗の進展を監視することが大切です。フェログラフィー【定性分析：摩耗粒子および摩耗形態観察】分析結果から比較的多く観察された粒子は、以下の通りでした。正常な摩耗粒子・潤滑状態が正常なマイルド摩耗により発生。シビア粒子・潤滑状態がやや厳しい凝着摩耗により発生。金属潤滑部が局部的に油膜切れを起していると考えられます。黒錆・潤滑状態がやや厳しい凝着摩耗により発生。局部的に金属接触が厳しく、且つ、高い摩擦熱が発生していると考えられます。観察された摩耗粒子の中でもシビア粒子、黒錆は、将来的な摩耗の進行に繋がる可能性を示唆しているため、傾向監視が必要と思われます。シビア粒子は、凝着摩耗に分類されます。この摩耗粒子は、摺動面で凝着、破断を繰り返し、この過程で生じる移着粒子が成長して摩耗粒子となります。そのため、摺動面では局部的に油膜切れが発生していることを示しています。この状態が継続した場合、摩耗粒子のサイズは徐々に大型化していき、設備の損傷に至る場合がありますので、傾向監視が必要です。黒錆は、凝着摩耗に分類されます。この摩耗粒子は、油膜切れによる摺動面での金属同士の接触時に起こる高い摩擦熱によって鉄が酸化され発生します。この状態が継続した場合、摺動面で焼付が発生し、設備の損傷に至る場合があります。Iカップリング発光分光分析【SOAP】検出された金属元素から発生箇所を推定すると、以下の通りでした。鉄、鉛、銅・エンジン部品リン、亜鉛、カルシウム、マグネシウム・添加剤アルミニウム、ナトリウム・外部混入異物粘度、水分、塩基価、IR酸化度の各データは良好でした。
報告№107-0192 報告№107-0192 | 分析№107-01045 分析№107-01045 | 107-01045_修正 | 経緯＃G主機停止操作中にスラスト軸受の油温がを一瞬超えてトリップした。その後、前後で安定している。目的タービン油の分析結果から、油温上昇の原因を調査する摩耗粒子の観察軸受油槽内の油温上昇の原因とそれに伴う損傷形態と観察された摩耗粒子の関係は、以下の表に示すような内容が考えられた。その結果、表から分かるように、ガイド軸受の隙間減少による油膜圧力の増大水車ランナーが下流側に押されるなど、主軸の振れ量に何らかの変化が生じ、下流側の軸受隙間が小さくなった場合、タービン油は、回転している主軸とガイド軸受の狭くなった隙間で高圧状態を受け油膜圧力が増大して高分子化することがあり、その場合、フリクションポリマと球状粒子が検出されるが、今回、フリクションポリマは検出されていない。ガイド軸受の隙間減少による金属接触主軸の振れ量増大などで主軸が軸受に接触し、油膜が局部的に破断して金属接触が生じた場合、軸受の主成分であるシビア粒子と球状粒子の双方が観察される。今回、球状粒子は観察されたが、軸受材の錫のシビア粒子が観察されていない。ガイド軸受の隙間増大による摩耗軸受の固定用金具の緩みなどで、ガイド軸受の軸受隙間が増大し、主軸の振れ量が増加した場合、フリクションポリマと共に、緩んだ金具部分の金属接触による酸化摩耗も発生するが、今回、双方の摩耗粒子が観察されていない。主軸の振れ量増大による振動水車のセンターホワールや水車ランナーの回転振動などの影響で主軸が振動した場合、潤滑油中には、振動発生時に特徴的なフレッティング粒子が観察され、更に金属接触が生じた場合には軸受の主材料である錫ベースのシビア摩耗粒子も発生するが、今回、このシビア摩耗粒子は観察されていない。軸受の接着強度が低下し軸受局部が剥離樹脂製スラスト軸受と台金部分との接着部が、回転振動などの影響を受けて剥離した場合、振動による摩耗粒子が観察され、また剥離部分から脱落した樹脂軸受の一部が回転摺動部に入り込み、樹脂製軸受の表面から樹脂軸受独特の切削粒子が観察されるが、今回、樹脂の切削粒子は観察されたものの、疲労摩耗粒子は観察されていない。振動の影響により疲労摩耗微振動の影響により、スラスト軸受表面が疲労剥離した場合、疲労摩耗特有の摩耗粒子に加えて、樹脂軸受の母材である樹脂の切削粒子が観察される。今回、樹脂と思われる切削粒子は観察されたものの、疲労摩耗は観察されていない。油中異物による切削摩耗タービン油を給油する際、或いは、所内工事などを行った場合など、外部から混入した異物により軸受表面で発生する切削作用により切削粒子が発生する。今回、切削粒子が若干観察されている。油量不足による摩耗油面低下などの影響で、摺動面へのタービン油供給量が不足した場合、油膜破断により、樹脂のシビア摩耗と場合によってはスラストランナー表面から発生する鉄系の球状粒子が観察されるが、今回、樹脂と思われる球状粒子は観察されたものの、シビア摩耗粒子は観察されていない。油膜切れによる摩耗主機起動および停止操作中に発生する摺動速度低下に伴い、油膜が不安定になり破断した場合、スラスト軸受とスラストランナー摺動面が直接接触し、樹脂の切削粒子と場合によってはスラストランナー表面から発生する鉄系球状粒子が観察されるが、今回、樹脂の切削粒子、鉄系球状粒子が若干観察されている。表油温上昇が生じた場合の推定原因と摩耗粒子推定される原因と損傷の形態 損傷原因に符合する摩耗粒子 発生箇所 原因 現象 損傷形態 粒子の種類 検出の有無 軸振れ ガイド軸受の隙間減少 局部的な油膜圧力増大 高面圧 フリクションポリマ球状粒子 ×○ 金属接触 摩耗 シビア摩耗粒子球状粒子 ×○ 軸受隙間の増大 軸受固定金具の緩み 摩耗 フリクションポリマフレッティング粒子 ×× 振れ量増大 振動発生 疲労摩耗 フレッティング粒子シビア摩耗粒子 ×× 金属接触 摩耗 切削粒子球状粒子 ○○ 冷却水 流量低下 油温上昇 摩耗 シビア摩耗粒子 × 粘度低下 摩耗 軸受 接着強度低下 軸受剥離 疲労破壊 疲労摩耗粒子切削粒子 ×○ 微振動発生 軸受剥離 疲労 油膜切れ 摩擦熱増大 摩耗 切削粒子球状粒子 ○○ 油中異物 局部的な切削 切削摩耗 切削 切削粒子 ○ 局部的剥離 疲労破断 ― 温度計 接点異常 ― ― － 油量 油量不足 油面低下 摩耗 シビア摩耗粒子球状粒子 ×○ このように、油温上昇の要因を推定原因別に分類し、推定する損傷形態と符合する摩耗粒子を検討した結果、樹脂と思われる切削粒子と、これも樹脂と思われる球状粒子と鉄系の球状粒子、また、大型の銅系シビア粒子、さらに樹脂軸受の充填材に使用されているシリコンファイバーが観察されたことから、油温が上昇した原因として最も可能性が高いのは摺動速度の低下に伴う油膜切れによるスラスト軸受の摺動面油膜の破断で、その摩擦熱による油温上昇が主因と推定されました。また、他の原因として、振動、軸振れの振れ増加により、スラスト軸受の摺動面の油膜が破断し、その摩擦熱により油温が上昇した可能性もあると考えられました。摩耗粒子に、WJの成分が検出されていない事から、主軸とガイド軸受の接触はなかったと思われます。樹脂軸受は、金属製軸受と違い台金部からの放熱効率が低いのが特長と言われており、軸受摺動面で発生した熱により油温が高めになることがあるため、引き続き無添加タービン油を使用する際は、酸化劣化の傾向監視は重要です。尚、分析の結果、観察された摩耗粒子に、最大サイズがμm前後、銅系のシビア摩耗粒子があり、％前後の錫が含まれていたことから、銅を使用した箇所の摩耗が確認されましたが、これは、銅を使用した箇所、例えば、樹脂軸受の樹脂と台金の接合部ガイドメタルの支持部からの発生が考えられました。銅系の摩耗粒子発生箇所が、樹脂軸受の樹脂と台金の接合部であった場合、既に樹脂軸受は剥離又は摩耗があると考えられますが、このような状況にある場合、温度上昇の原因は、樹脂軸受とバックメタルを接合している銅系金属部とランナーとの接触によりますが、今回分析結果からは、樹脂の剥離より発生した粒子が確認されていないため、樹脂と台金接合部に摩耗が生じていたとしても、限定的で局部的な摩耗であると思われます。ガイドメタルの支持部に銅合金を使用している場合、支持部で摩耗が発生している可能性もあります。この支持部の摩耗が進行するとセグメントメタルの動きが主軸の変動に追従できなくなり、メタル摺動面で金属接触が発生しますが、今回の分析結果から、ホワイトメタルの主成分である錫が検出されていないことから、ガイドメタルの摩耗は確認されませんでした。以上のことから、油温上昇は一過性であると思われ、軸受の分解点検は必要ないと判断します。但し、今回の温度上昇が主機停止操作中の周速が遅い時に確認されていますので、今後も同様な状態が再発することが懸念されるため、ヶ月後にトライボ診断を実施することを推奨します。尚、観察された銅系金属の使用箇所を特定し、摩耗発生箇所を判断するための詳細な検討を行うとともに、少なくとも年に度トライボ診断を実施し、摩耗の進行状況を確認することを併せて推奨します。
報告№109-09136 報告№112-00561 | 分析№109-001160 分析№112-002322 | 112-002322 | 分析の結果、潤滑油の劣化はなく、汚染度は良好な範囲にあることから、継続使用可能な状態にあると判断します。対象設備分析の結果、対象設備は継続使用可能な状態にあると判断します。但し、カルシウム化合物がやや高い濃度であり、将来的な摩耗進行の有無を確認するためにも傾向監視を継続することが有効です。次回点検でピストンリングの点検と更油当該機の油中からカルシウム化合物がやや高い濃度で検出されたため、この化合物がコンロッドメタルやクランクメタルの摩耗を促進させる懸念があります。化合物発生の原因は、ピストンリングの摩耗によって燃焼ガスのシール性が低下し、燃焼ガス中の硫黄分と油中のカルシウム添加剤が反応するためと考えられます。そのため、次回点検では第一にピストンリングの摩耗状態の点検と第二に更油を推奨します。定期的な分析今後懸念される凝着摩耗の進行を監視するため、定期的に分析を実施することを推奨します。は良好と判断します。粘度粘度は、mm/sと新油値mm/sに比較して、粘度変化率は+.％で、当社推奨の管理限界値である±％以内であり、良好と判断します。水分は、ppmと当社推奨の管理限界値以下であり、良好と判断します。酸価は、mgKOH/gと新油値mgKOH/g以下であり、良好と判断します。塩基価は、.mgKOH/gと当社推奨の管理限界値mgKOH/g以上であることから、良好と判断します。IRIRチャートの結果、新油と使用油のスペクトルパターンはほぼ一致し、また、油劣化の兆候を示すカルボン酸の吸収が確認されていないことから、良好と判断します。計数汚染度計数汚染度は、NAS級以上と汚染されていました。重量汚染度は、mg/mlでした。光学顕微鏡写真重量汚染度で濾過したフィルタ表面上の夾雑物を光学顕微鏡で観察した結果、金属片、鉄錆、砂、カルシウム化合物等が観察されました。粒度分布粒度分布は、.～.μmの範囲にあり、.μmにピークが確認されました。μm以下の粒子が多いことから、燃焼して発生したすす等であることが分かりました。はフェログラフィーおよびSOAP-Tの結果から総合的に判断した結果、継続使用は可能ですが、機器の機能を保持するためにも傾向管理が有用と考えます。フェログラフィー【異常摩耗指数：Is値】Is値は異常摩耗の早期発見パラメータのつで、摩耗粒子を定量化するために用います。今回のIs値の乗とやや高い値でした。フェログラフィー【定性分析：摩耗粒子および摩耗形態観察】分析結果から比較的多く観察された粒子は、以下の通りでした。正常な摩耗粒子・潤滑状態が正常なマイルド摩耗により発生。黒錆・潤滑状態がやや厳しい凝着摩耗により発生。金属接触が厳しく、且つ、高い摩擦熱が発生していると考えられます。フリクションポリマ・局部的に高圧・高温となる場合に発生。観察された摩耗粒子の中でも黒錆は、注意が必要です。黒錆は、凝着摩耗に分類されます。これらの摩耗粒子は、摺動面で凝着、破断を繰り返し、この過程で生じる移着粒子が成長して摩耗粒子となります。そのため、摺動面では局部的に油膜切れが発生していることを示しています。この状態が継続した場合、摩耗粒子のサイズは徐々に大型化していき、軸受の損傷に至る場合がありますので、傾向監視が必要です。Iカップリング発光分光分析【SOAP-T】検出された金属元素から発生箇所を推定すると、以下の通りでした。鉄、ニッケル、錫・エンジン部品ニッケル、リン、亜鉛、カルシウム、ナトリウム・添加剤マグネシウム・外部混入異物カルシウムの析出SOAP-Tの結果、カルシウムがppm検出されました。エンジン油中にカルシウム化合物がやや高い濃度で検出された場合、この化合物がコンロッドメタルやクランクメタル摺動面に噛み込んで摩耗させたり、メタルに埋め込まれて摩耗を促進させたりする原因になるなどの悪影響を生じることが当社の研究結果から判明しています。この影響については、別紙カルシウムの析出をご覧ください。
報告№109-09016 報告№109-09016 | 分析№109-000374 分析№109-000374 | 109-000374 | 分析の結果、摩耗の安定が確認され、潤滑油も継続使用可能と判断します。これらのことは、前回に比較して、計数汚染度はランク減少し、SOAP／D-SOAPの鉄および錫濃度に変化がないこと異常摩耗の早期発見パラメータであるフェログラフィーのIs値が．×のマイナス乗と良好の範囲にあることである粘度、水分、全酸価、IR、RBOTの各データが良好の範囲にあること以上のことから判断しています。は良好と判断します。粘度は良好と判断します。粘度はmm/sと新油値mm/sに比較して、粘度変化率は+％で、当社推奨の管理限界値である±％以内にあり、良好と判断します。水分は良好と判断します。水分は.ppmと当社推奨の管理限界値の以下であり、良好と判断します。全酸価は良好と判断します。全酸価は.mgKOH/gと新油値以内にあることから、良好と判断します。IRの結果、良好と判断します。IRの結果、油劣化の兆候を示すカルボン酸の吸収が確認されていないことから、良好と判断します。RBOTの結果、良好と判断します。RBOTはminと当社推奨の管理限界値のmin以上であり、良好と判断します。は良好と判断します。計数汚染度は良好と判断します。計数汚染度はNAS級と当社推奨の管理限界値のNAS級以内にあり、良好と判断します。重量汚染度は良好と判断します。重量汚染度は.mg/mlと当社推奨の管理限界値のmg/ml以内にあり、良好と判断します。機器の潤滑状態機器の潤滑状態は正常と判断します。SOAPの結果は良好です。SOAPの結果、油の添加剤成分であるリンが検出されています。軸受の摩耗を示す錫が検出されていないことから、良好と判断します。D－SOAPの結果は良好です。D－SOAPの結果、鉄が、外部から混入したと思われるカルシウム、ナトリウムが共に検出されています。軸受の摩耗を示す錫が検出されていないことから、良好と判断します。フェログラフィーの結果は良好です。異常摩耗の早期発見パラメータであるフェログラフィーのIs値が．×のマイナス乗と良好の範囲にあります。
|  | 10502838 | 分析NO － 年月日 トライボシステム診断レポート会社名 ○○殿 分析項目 機種 新油 粘度指数 流動点 機番・使用箇所 ラインサブ 粘度 引火点 油名 キャッスルハイポイドギヤオイル 水分 銅板腐食 油種 全酸価 粘度 採油日 年月日 NAS等級 他情報 重量汚染度 摩耗状態の判定良好注意要処置汚染状態の判定良好注意要処置良好注意要処置総合考察＜＞粘度指数はであった。粘度はmm/s、粘度はmm/sであった。水分はppmであった。全酸価はmgKOH/gであった。汚染度NAS級、重量汚染度.mg/mlであった。流動点は.であった。引火点はであった。銅板腐食はaであった。
報告№107-0366 報告№109-09019 | 分析№107-01900 分析№109-000381 | 109-000381 | 濾過前の試料油を分析した結果、計数汚染度が前回NAS級から、今回NAS級に約ヶ月でランク増加していました。摩耗粒子の形態観察およびフィルタ表面の異物観察で鉄錆、砂等が観察されたため、汚染度および鉄濃度が増加した要因は、摩耗による粒子の増加ではなく、外部から混入したと思われる異物によるものと考えられます。但し、異物の混入はありましたが、潤滑異常の早期発見パラメータである摩耗過酷度を示すIs値がのマイナス乗と非常に良好の範囲にあることから、潤滑状態は正常な状態にあると判断します。
報告№102-6105 | 分析№102-01941 | 102-01941 | 濾過前の試料油を分析した結果、計数汚染度を除く項目は良好でした。計数汚染度が、前回NAS級から、今回NAS級にヶ月でランク上昇しました。汚染度が上昇した要因は、摩耗粒子の形態観察の結果、外部から混入した砂、鉄錆等の異物が多くみられていることから、外部から混入した異物によるものと考えられました。これらの異物は、通常運転中に外部から混入する可能性がないため、今回採油時に混入した可能性が高いと考えられます。又、潤滑異常の早期発見パラメータである、摩耗過酷度を示すIs値が.と非常に良好の範囲にあることから、潤滑状態は良好な状態にあると判断します。尚、RBOTが前回に比較し、min上昇したのは、新油の補充の影響によると思われます。今後は、今回のRBOT値によりデータ管理を行います。
報告№103-0160 | 分析№103-01361 | 103-01361 | 濾過前の試料油を分析した結果、軸受摺動面で厳しい金属接触が発生していることが確認されました。直ちに異常ではないものの、ヶ月後に再度分析を実施し、摩耗の進行状況を確認されることを推奨します。これらのことは、異常摩耗の早期発見パラメータであるフェログラフィーのIs値が、.と非常に良好の範囲にあるものの、摩耗粒子の形態観察の結果、金属接触が厳しい場合に発生するシビア粒子がやや多く見られたことから判断しました。
報告№101-0260 | 分析№101-02484 | 101-02484 | 本試験は、巻き上げ機ウォームギヤボックス内のギヤ油を分析し、その分析結果から、、汚染状態を確認すると共に、ギヤ、軸受の潤滑状態を確認することを目的としました。分析の結果、水分、フェログラフィー、SOAP／D-SOAPを除く項目は良好でした。水分がppmと当社推奨の管理基準値のを超え、水分濃度は異常に高く、多量に混入していることが確認されました。又、フェログラフィーの結果、摩耗の過酷度がの乗と高く、水分の影響で発生した赤錆が非常に見られました。更に、非常に厳しい金属接触により発生したμmサイズのシビア粒子が見られており、異物の噛み込みにより発生する切削摩耗と油膜切れにより発生する凝着摩耗がギヤ歯面で発生しているものと考えられました。以上のことから、以下の対策を推奨します。水分濃度が異常に高くこれ以上の発錆を防ぐため、至急更油を実施する。異物の混入が非常に多く、且つ、その異物の噛み込みにより発生する切削粒子が多く見られることから、更油時には十分にフラッシングを行い、濾過機による新油の補充、試運転時に濾過を実施されることを推奨します。油に水分が混入する構造になっている場合、構造上の問題となります。水分の混入は油の劣化を早めるだけでなく、金属表面を腐食し、表面粗さが大きくなることが原因で腐食摩耗や異常摩耗が発生します。ギヤの場合、ギヤ歯面が腐食し、摩耗速度が速まってしまいます。したがって、水分の混入しない構造に改造する必要があります。又、水分は以下で管理されることを推奨します。定期的に水分濃度及びギヤの摩耗状況を確認するため、分析を実施することを推奨します。尚、適正な採油周期を計算により求めますので、ギヤの出力側の回転数と運転状況をお知らせ下さい。
報告№109-09050 報告№109-09050 | 分析№109-000540 分析№109-000540 | 109-000540 | 今回の採油は、対象設備停止中にドレンプラグから実施しているため、別紙油中粒子の沈降の影響に示すように、沈降の影響を受けて分析データが高濃度に出る可能性があります。今回の分析は、以上のことを踏まえて結果を検討します。分析の結果、摩耗粒子診断で異常摩耗の早期発見パラメータであるIs値がの乗とやや高く、潤滑状態がやや厳しい状態にあることが分かりました。やや厳しい潤滑状態が発生した原因は、外部から混入したと思われる鉄錆や砂等の異物が、油膜に入り込み異物の角の切削作用で切削摩耗が発生したためと思われます。摩耗形態の中で特に切削摩耗は、異物が混入していない状態に比較して、摩耗進行速度が速く注意が必要です。転がり軸受で切削摩耗が発生した場合、切削摩耗により生じた軌道面の損傷が起点となって転がり軸受の寿命となるフレーキングに進展し、寿命が分の程度に低下することも知られています。また、フリクションポリマは、タービン油が軸受摺動面で高圧下に押し込められ、高圧状態になると同時に、圧縮熱も発生して高温状態にもなり、その結果、潤滑油が重合して発生することが知られています。そのため、高温高圧状態の解消がなされなければ、潤滑油は劣化する場合があります。切削摩耗発生の原因となる外部混入異物が残留している場合、この異物により切削摩耗が継続して発生する可能性があります。また、仮に更油が実施されていたとしても、更油だけでは異物を完全に排除できない可能性もありますので、念のため運転再開後に再分析を実施し、摩耗の発生状況を確認することを推奨します。尚、本設備の場合、ポンプの回転数から、理論的な分析周期をもとめ、この周期で採油を実施することで、仮に油が入れ替わっても分析結果から潤滑状態の傾向を確認することが可能となります。ポンプの回転数をお知らせください。特性低下全ての項目が良好の範囲にあったことから、特性低下は認められず良好と判断します。粘度は良好と判断します。粘度はmm/sと新油値.mm/sに比較して、粘度変化率は-％で、当社推奨の管理限界値である±％以内にあり、良好と判断します。全酸価は良好と判断します。全酸価は.mgKOH/gと新油値.mgKOH/g以下であることから、良好と判断します。酸化安定度の結果、良好と判断します。酸化安定度はminと当社推奨の管理限界値のmin以上であり、良好と判断します。汚染は良好と判断します。水分は良好と判断します。水分はppmと当社推奨の管理限界値の以下であり、良好と判断します。摩耗発生している摩耗形態は切削摩耗であることが分かりました。摩耗形態は切削摩耗が発生していることが分かりました。異常摩耗の早期発見パラメータであるIs値がの乗とやや高く、油中の摩耗粒子は、異物の噛み込みにより発生する切削粒子、局部的に高圧・高温となる場合に発生するフリクションポリマがやや多く観察されました。このことから、潤滑部で発生している摩耗形態は切削摩耗であることが分かりました。
報告№109-09136 報告№111-00295 | 分析№109-001160 分析№111-001384 | 111-001384 | 潤滑油は継続使用可能な状態にあると判断します。粘度、全酸価、IR、RBOTの各データは良好でした。油の余寿命は、使用油の使用期間または使用時間が不明であったため、ご依頼の油の余寿命に関する検討は行えませんでした。ただし、分析の結果で新油値がminであったことから、使用期間を仮にヶ月間と仮定すれば余寿命は十二分にあると言えます。可能であれば、使用期間、あるいは使用時間の情報をご提供下さい。水分は良好でした。
報告№108-5101 報告№108-5101 | 分析№108-03157 分析№108-03157 | 108-03157 | 泡立ち試験の結果は、一般的には消泡性能が低くいと判断できる値の-でしたが、新油値の-と同レベルにあったため、良好と判断しますまた、を示す粘度、水分、全酸価の各データが良好の範囲にあることから本試料油は継続使用可能です。尚、水分が新油に比較して高い値です。使用油であるAlphasynPGは、ポリグリコールベースの合成ギヤオイルであるため、水分を吸収しやすい特性があります。今後は、水分濃度の増加に注意されることを推奨します。機器の潤滑状態潤滑状態指数はのマイナス乗と濾過設備のない機器であれば正常な潤滑状態にあると判断できますが、ギヤボックスの油系統にはインラインフィルタとオフラインフィルタがあり、粒子の大部分は捕捉され、異常な摩耗状態が発生したとしても正常な潤滑状態にあると誤認してしまう可能性があります。ポンプの吐出量が不明であるため、フィルタが設置されていない場合の潤滑状態を推定することが出来ませんので、発生した摩耗粒子の形態から判断します。その結果、μm以下の摩耗粒子が観察されたことから、ギヤ歯面ではマイルドな摩耗状態が発生している可能性があります。また、摩耗粒子の形態観察の結果、μm以下の摩耗粒子が支配的で確認された量は少なく、フィルタの濾過性能が持続していると考えられます。以上のことから、フィルタの捕捉の影響による誤認を避けるため、これまでの採油箇所に加え、インラインフィルタとオフラインフィルタの捕捉物も分析し、その結果から潤滑状態を評価することを提案します。フィルタ捕捉物の分析を実施する際には、フィルタ使用時間の情報をご提供いただけますようお願い致します。泡立ち試験の結果、消泡性能が低いと判断できる値であるものの、新油と同レベルにあると判断します。水分が新油に比較して高い値です。使用油であるAlphasynPGは、ポリグリコールベースの合成ギヤオイルであるため、水分を吸収しやすい特性があります。今後は、水分濃度の増加に注意されることを推奨します。粘度は良好。粘度は.mm/sと新油値.mm/sに比較して、粘度変化率は-％で、当社推奨の管理限界値である±％以内にあり、良好と判断します。粘度はmm/sとなっています。粘度はmm/sとなっています。粘度指数はとなっています。粘度指数はとなっています。泡立ち試験は-となっています。泡立ち試験は-と新油と同レベルにあり、消泡性能が新油と同レベルにあると判断します。水分は新油値より高い値となっています。水分はppmと新油値より高い値となっています。全酸価は良好。全酸価は.mgKOH/gと新油値.mgKOH/gに比較して高いものの、IRの結果で油劣化の兆候を示すカルボン酸の吸収が確認されていないことから、良好と判断します。機器の潤滑状態摩耗粒子の形態観察の結果、ギヤ歯面の摩耗で発生したと推定されるμmサイズの摩耗粒子が観察されています。μmサイズの摩耗粒子が観察されています。異常摩耗の早期発見パラメータである潤滑状態指数がのマイナス乗と正常の範囲にあるものの、摩耗粒子の形態観察の結果、ギヤ歯面の摩耗で発生したと推定されるμmサイズの摩耗粒子が観察されています。
報告№109-09136 | 分析№109-001160 | 113-002310 | 対象設備は継続使用可能な状態にあると判断します。但し、カルシウムがやや高い値で検出されたことから、以下の対策を推奨します。更油および次回点検でピストンリング、シリンダライナの点検当該機の油中からカルシウム化合物がやや高い濃度で検出されたため、この化合物がコンロッドメタルやクランクメタルの摩耗を促進させる懸念があることから、予防措置として更油を推奨します。また、化合物発生の原因は、ピストンリング、シリンダライナの摩耗によって燃焼ガスのシール性が低下し、燃焼ガス中の硫黄分と油中のカルシウム添加剤が反応するためと考えられます。そのため、次回点検ではピストンリング、シリンダライナの摩耗状態の点検を推奨します。定期的な分析今後の摩耗推移を監視するため、定期的な分析実施を推奨します。異常摩耗の早期発見のパラメータであるIs値は、レベルとやや高い値でした。また、潤滑部の摩耗が認められたため、定期的に潤滑油分析を実施し、摩耗推移を監視することが有用と考えます。フェログラフィーで比較的多く観察された粒子は、以下の通りです。正常な摩耗粒子・潤滑状態が正常なマイルド摩耗により発生。切削粒子・異物や金属表面の微小突起による切削摩耗により発生。シビア粒子・潤滑状態がやや厳しい凝着摩耗により発生。極微小領域で油膜切れが発生したことを示します。黒錆・潤滑状態がやや厳しい凝着摩耗により発生。局部的な厳しい金属接触と高い摩擦熱が発生していたことを示します。切削粒子、シビア粒子、黒錆は、摩擦面が将来的に異常摩耗へ進展する可能性を示唆しているため、傾向監視が有用と思われます。詳細は、別紙傾向監視が必要な摩耗粒子をご覧ください。シリンダライナ、ピストンリングの摩耗SOAP-Tで鉄がと比較的高い値で検出され、フェログラフィーで鉄系のシビア粒子が観察されたことから、鉄を主成分とした部品、例えばシリンダライナやピストンリング等が摩耗している可能性があるため、今後の摩耗進行の監視が有用です。コンロッドメタル、クランクメタルの摩耗SOAP-Tでメタルの主成分である錫がppm、ニッケルが、銅が検出されたことから、コンロッドメタル、クランクメタルが局部的に摩耗していると推定されました。検出されたメタル成分は、現時点では低濃度であることから継続使用に支障がない範囲であると判断しますが、今後、摩耗が進行し異常摩耗に進展することを防止するため、傾向分析による摩耗推移の監視が有用です。詳細は、別紙コンロッドメタル・クランクメタルの摩耗をご覧ください。固形カルシウム化合物の生成SOAP-Tでカルシウムがppm検出されました。この固形カルシウムは、潤滑油に混入した燃焼ガス中の酸成分がカルシウム添加剤と中和反応して生成される比較的硬い化合物のため、摺動面に噛み込み、切削摩耗が進行することが懸念されます。詳細は、別紙固形カルシウム化合物の生成をご覧ください。粘度、水分、酸価、塩基価の各データは良好です。
報告№108-5071 報告№110-00727 | 分析№108-02721 分析№110-003380 | 110-003380 | 潤滑油は継続続使用可能な状態にあるものの、今後は障害予防を目的に以下の対策を推奨します。追加分析消泡性能が低下した場合、ギヤ歯面での油膜形成に影響が出て摩耗の発生が進展することがあります。今後は消泡性能低下の影響により摩耗が進展する可能性がありますので、フェログラフィーおよびSOAPを追加することを推奨します。分析結果泡立ち試験の結果、消泡性能が低下していることが確認されました。粘度粘度はmm/sと新油値mm/sに比較して、粘度変化率は-％で、当社推奨の管理限界値である±％以内にあり、良好と判断します。泡立ち試験泡立ち試験は-と新油に比較して高い値でした。水分は.ppmと当社推奨の管理限界値の以下であり、良好と判断します。全酸価全酸価はmgKOH/gと新油値mgKOH/g以下であり、良好と判断します。
報告№109-09382 報告№109-09382 | 分析№109-002556 分析№109-002556 | 109-002556 | 分析の結果、摩耗の安定が確認され、潤滑状態は正常と判断します。これらのことは、前回に比較して、計数汚染度はランク増加したものの良好の範囲にあることSOAP／D-SOAPの鉄、錫、銅濃度に変化がないこと異常摩耗の早期発見パラメータであるフェログラフィーのIs値がのマイナス乗と良好の範囲にあること以上のことから判断しています。は良好と判断します。計数汚染度計数汚染度はNAS級と当社推奨の管理限界値のNAS級以内にあり、良好と判断します。重量汚染度は.mg/mlと当社推奨の管理限界値のmg/ml以内にあり、良好と判断します。機器の潤滑状態機器の潤滑状態は正常と判断します。SOAPSOAPの結果、油の添加剤成分であるリンが検出されました。摩耗により発生する鉄、錫、銅が検出されていないことから、良好と判断します。D－SOAPD－SOAPの結果、摩耗により発生する鉄、錫、銅が検出されていないことから、良好と判断します。フェログラフィー異常摩耗の早期発見パラメータであるフェログラフィーのIs値がのマイナス乗と良好の範囲にあることから、潤滑状態は正常と判断します。
報告№108-0204 報告№108-0199 | 分析№108-01503 分析№108-01403 | 108-01403 | 、軸受の潤滑状態を確認する。今回の採油は、対象設備の停止中に排油口から実施しているため、油循環中に採油した場合に比較し、油中粒子の沈降の影響を受け、分析データが高濃度に出る可能性があります。今回の分析は以上のことを踏まえて結果を検討しました。分析の結果、今回の採油が高濃度になっていると思われる対象設備停止中の排油口から行われた採油にもかかわらず、全てのデータが良好の範囲にありました。このことから、機器の潤滑状態は正常であり、この油は継続使用可能と判断します。尚、上述しましたように今回の採油は対象設備の停止中の採油であるため、油中の摩耗粒子などが平均的に分散した状態とはいえない状態で採油されている可能性があります。採油は、粒子の沈降の影響を少なくすることが重要であり、そのため油中粒子が均一な分散状態で実施されることを併せて推奨します。
報告№108-0292 報告№108-0292 | 分析№108-02067 分析№108-02067 | 108-02067 | 濾過前の試料油を分析した結果、摩耗粒子形態観察で金属接触が厳しく、且つ、摩擦熱が高い場合に発生する球状粒子がやや多く観察されました。RBOTが前回に比較してminからminに減少していました。）球状粒子観察された摩耗粒子の中でも球状粒子は、異常摩耗の兆候を示す形態のパラメータで、この摩耗粒子が発生する場合、潤滑状態に注意が必要です。球状粒子の発生原因は、一般に、溶接工事、溶接作業などによる溶接スパッタの混入電食による発生厳しい金属接触による摩耗が考えられます。球状粒子の発生原因が、）の溶接スパッタの混入であれば、今後増加しないと思われますが、）、）が考えられる場合は、原因を取り除かなければ球状粒子は増加すると考えられます。）RBOTの低下前々回の採油後に全量更油を実施しました。その年後の前回分析を実施した結果、minからminに上昇していました。上昇した要因は、更油によるものですが、新油値minに比較して前回はminと低い値でした。更油後のデータが元々低いことから、前回も述べたとおり補給している潤滑油は添加油ではなく、添加剤の入っていないFBKタービンと考えられました。これらの障害発生に対する弊害を勘案の上、予防処置として運転再開後ヶ月以内に再度分析を実施し、球状粒子の発生の有無を確認されることを推奨します。念のため、主機の起動時、停止時の温度チャートから軸受温度に微妙な変化がないかを確認されることを併せて推奨します。尚、RBOTが全量更油を実施したにもかかわらず低いため、油名を再確認するとともに、当社で補給している新油を分析を実施し、油種に間違いがないか確認いたしますので、新油をご提供下さい。
報告№109-09136 報告№110-00544 | 分析№109-001160 分析№110-002455 | 110-002455 | Iカップリング発光分光分析供試のタービン油をSOAP／D－SOAPで分析した結果、鉄、銅、リン、亜鉛、カルシウム、バリウムが検出されました。これらの検出された金属元素から発生箇所を推定すると鉄、銅・シリンダ・ポンプ等バリウム・オイル添加剤リン、亜鉛、カルシウム・外部混入異物であると思われます。前回に比較してD－SOAPで油の添加剤成分であるバリウムが増加していたことから、油の添加剤成分が析出しているものと思われます。フェログラフィー異常摩耗の早期発見パラメータとして摩耗粒子を定量化して評価するフェログラフィーのIs値は、潤滑状態が正常なのマイナス乗でした。摩耗粒子の形態で比較的多く観察された粒子は、潤滑状態が正常な場合に発生する摩耗粒子、金属潤滑部が局部的に油膜切れを起して発生する銅系シビア粒子でした。このような摩耗粒子が観察された場合には、潤滑部では正常なマイルド摩耗、やや厳しい摩耗形態の凝着摩耗が発生していることが分かります。前回に比較して計数汚染度はNAS級からNAS級にランク増加したものの、当社推奨の管理限界値内にあり、良好でした。重量汚染度は.mg/mlからmg/mlに増加し、当社推奨の管理限界値を超えていました。D－SOAPで油の添加剤成分であるバリウムが増加し、フィルタ表面の異物観察で鉄錆、砂等が観察されたことから、汚染度が高い要因は、スラッジと外部混入異物の影響と思われます。前回に比較して粘度、水分、全酸価、IRの各データは良好でした。重量汚染度が管理基準値を超えています。この値は、バルブの固着や動作不良など、油圧システムの不動作現象が起きやすい値です。特に、冬季の起動時に障害が発生することがあることから、過去に貴制御所管内で多くの実績のある当社製清浄分散剤TS－の投与と濾過を推奨します。
報告№108-0027 報告№108-0027 | 分析№108-00127 分析№108-00127 | 108-00127 | 本試験は、トライボ診断を実施し、軸受の潤滑状態、汚染状況を確認することを目的としました。【軸受の潤滑状態】トライボ診断の結果、現在のところ、ギヤは継続使用可能な状態にあると判断します。但し、摩耗粒子の形態観察でフレッティングにより発生するμm未満の赤錆が多く観察されました。今後ギヤの異常摩耗に進行することが懸念されるため、定期的に分析を実施し、摩耗の進行状況を確認することを推奨します。診断の実施周期は、本設備の場合時間以上経過すればいつでも可能な状態になるため、これを参考に採油周期を検討されることを併せて推奨します。これらのことは、異常摩耗の早期発見パラメータであるフェログラフィーのIs値がの乗と良好の範囲にあるものの、摩耗粒子の形態観察の結果、フレッティングにより発生するμm未満の赤錆が多く観察されたことSOAP／D－SOAPの結果、鉄が多く検出されたことフィルタ表面の異物を観察した結果、赤錆が観察されたこと以上のことから判断しました。一方、SOAPでケイ素がppm検出されました。一般に潤滑油中からケイ素が検出された場合の原因は、油の消泡剤として使用されることが多い添加剤で、添加濃度が通常～程度であることフェログラフィーで砂が多く観察されることシリコングリースをシール部に塗布している場合、このシリコングリースが潤滑油に混入している可能性が考えられること以上の通りの要因を検討した結果、フェログラフィーで観察された砂は少量であり、ご提供頂いた新油に含まれているケイ素はppmであったことから、SOAPでケイ素が検出されたのはかの可能性が考えられました。原因を絞込むため、シリコングリースを使用している箇所があるかについてご確認下さい。【油の汚染状況】計数汚染度がナトリウム級以上と当社推奨の管理限界値を超えており、重量汚染度がmg/mlでした。
報告№109-09136 報告№112-00363 | 分析№109-001160 分析№112-001499 | 112-001499 | 更油からの経過日数をもとに潤滑油の余寿命を評価したところ、潤滑油は定検までのヶ月間は使用可能と判断できました。次回定検時に更油を実施しない場合は、酸化安定度を知るための分析を実施し、余寿命を確認することを推奨します。酸化安定度はminであり、当社推奨の管理限界値のmin以上であることから、良好と判断します。
報告№104-0124 報告№105-0094 | 分析№104-00956 分析№105-00628 | 105-00628 | 本トライボ診断は、潤滑油を分析し、分析結果から機器の潤滑状態を評価することを目的としました。診断の結果、計数汚染度がNAS級とやや高い値でした。摩耗粒子形態観察及び光学顕微鏡写真で、外部から混入した鉄錆が観察されたことから、汚染度が高い要因は、外部から混入した異物の影響と考えられます。本軸受は、継続使用可能な状態にあると判断できますが、今後、これらの異物が転がり軸受の軌道面に噛み込み摩耗が進行することが懸念されるため、～ヶ月以内に再度分析を実施し、摩耗の進行状況を確認されることを推奨します。これらのことは、以下のことから判断しました。計数汚染度がNAS級とやや高く、粒子分布を見ると～μmの大型の粒子が多いこと異常摩耗の早期発見パラメータであるフェログラフィーのIs値がと良好の範囲にあるものの、摩耗粒子形態観察の結果、外部から混入した鉄錆が観察されたこと
報告№109-09447 報告№110-00768 | 分析№109-002782 分析№110-003684 | 110-003684 | 潤滑油および軸受は継続使用可能な状態にあると判断します。本試料油は、機器停止中に排油口から採油されているにもかかわらず汚染度を示すデータは良好でしたが、今後の採油は、極力運転中もしくは停止直後の油槽中層部から実施されることを推奨します。
報告№106-4509 報告№106-4509 | 分析№106-00264 分析№106-00264 | 106-00264 | 提供情報にストレーナサイズが不明となっていたため、ストレーナの影響を織り込んだ診断を行う事は出来ないが、使用されているストレーナサイズが一般的に使用される数μmレベルの精密なストレーナであった場合、添加剤が劣化してスラッジ化したものが認められるため、ストレーナ目詰まりの原因となる可能性が考えられた。尚、摩耗粒子の観察結果から、増速機の潤滑状態は良好であると判断できた。分析の結果、重量汚染度がmg/mlと＃－の分の程度であるが、それでも高い値と考えられた。重量汚染度の上昇原因となっている汚染物は、＃－同様に添加剤成分のモリブデン、マグネシウム、亜鉛、リンがスラッジとして析出し、これに摩耗で発生した鉄、銅などが混合して粘性のあるスラッジになっていると推定された。これらのことは、異常摩耗の早期発見パラメータである潤滑状態指数はの乗とやや高いものの、摩耗の形態はマイルド摩耗と呼ぶ比較的小さな粒子が大勢を占めること計数汚染度は良好の範囲にあるものの、重量汚染度がmg/mlと高い値を示し、フィルタ表面が茶褐色になっていること油中金属濃度の結果、ギヤやベアリングなどの鉄系材料の摩耗、モリブデン、マグネシウム、亜鉛、リンなどの添加剤の析出、外部から混入したカリウム、アルミニウムが検出されたこと以上のことから判断した。
報告№109-09136 | 分析№109-001160 | 114-001052 | 減速機は継続使用可能な状態にあると判断します。但し、摩耗粒子の形態観察でフレッティングにより発生する赤錆が比較的多く観察され、SOAP-Tで鉄、銅が検出されていることから、ウォームギヤおよびウォームホイールの摩耗によるものと推定されます。フレッティングにより発生した赤錆がギヤ歯面に噛み込み疲労摩耗に進展することが懸念されるため、定期的に分析を実施し、傾向監視する必要があると思われます。定期的な分析今後のフレッティング摩耗の推移を監視するため、定期的な分析実施を推奨します。新油の分析使用油の添加剤成分が不明であることから、今後分析を実施する場合は、使用している新油を同時に分析することをご検討下さい。異常摩耗の早期発見のパラメータであるIs値はレベルと正常です。但し、潤滑部の摩耗が認められたため、定期的に潤滑油分析を実施し、摩耗推移を監視することが有用と考えます。フェログラフィーで観察された代表的な粒子は、以下の通りです。赤錆・フレッティングにより発生。フリクションポリマ・局部的に高圧・高温となる場合に発生。フレッティング粒子は、摩擦面が将来的に異常摩耗へ進展する可能性を示唆しているため、傾向監視が有用と思われます。詳細は、別紙傾向監視が必要な摩耗粒子をご覧ください。重量汚染度はmg/mlと比較的高い値となっています。フィルタグラムで茶褐色の粘ちょう物、鉄錆等が観察されていることから、汚染度が高い要因は、スラッジと外部混入異物の影響と思われます。
報告№105-0428 | 分析№105-02843 | 105-02843 | 濾過後の試料油を分析した結果、計数汚染度を除く項目は良好でした。濾過前の計数汚染度がNAS級に対して、濾過後がNAS級とランク上昇していました。計数汚染度がランク上昇していますが、濾過前がNAS級、濾過後がNAS級と、いずれも非常に清浄なレベルにあり、継続使用可能な状態にあると判断します。
報告№107-0482 | 分析№107-02866 | 107-02866 | トライボ診断により、機器軸受の潤滑状態、潤滑油の劣化状態を診断する。分析の結果、転がり軸受の寿命の指標となるフレーキングの発生は確認されず、本軸受は継続使用可能な状態にあるものの、前回に比較して、摩耗の進行が確認されました。観察された摩耗粒子には、硬い異物の噛み込みにより発生する切削粒子、局部的な油膜切れにより発生したシビア粒子が観察されていることから、これらの摩耗により発生した軌道面の損傷が起点となってフレーキングに進展する場合が考えられるため、ヶ月以内にトライボ診断を実施し、摩耗の進行状況を監視することを推奨します。このことは、前回に比較して計数汚染度がNAS級からNAS級にランク増加したこと転がり軸受の摩耗により発生する鉄がSOAPでppm、D－SOAPで検出されたこと異常摩耗の早期発見パラメータであるフェログラフィーのIs値がの乗と高く、硬い異物の噛み込みにより発生する切削粒子、局部的な油膜切れにより発生したシビア粒子が観察されたこと以上のことから判断しました。尚、を示す全酸価、IRの各データは良好の範囲にあることから、この油は継続使用可能と判断します。
報告№107-0366 報告№113-00410 | 分析№107-01900 分析№113-001634 | 113-001634 | 濾過前の試料油を分析した結果、摩耗粒子の形態観察で金属接触が厳しく、且つ、摩擦熱が高い場合に発生する黒錆、局部的に高圧・高温となる場合に発生するフリクションポリマが比較的多く観察されました。水分は前回に比較してppmからに増加し、処置領域にありました。計数汚染度はD級と処置領域にありました。黒錆摩耗粒子の観察結果から、発生している摩耗形態は凝着摩耗であることがわかりました。主にサーボシリンダ内壁やポンプ内部等で摩耗が発生している可能性が考えられます。水分濃度が高いことから、今後、油中の水分の触媒作用によって劣化が促進され、油槽内に錆が発生し、その影響で摩耗が発生する懸念があります。汚染度フィルタ表面の異物観察で表面が茶褐色で金属片、鉄錆等が観察されたため、汚染度が高い要因は、摩耗とスラッジ、そして外部混入異物の影響と考えられます。今回採油後に濾過を実施していることから汚染度は改善されていると考えられますが、水分濃度が高いことから、水分除去を推奨します。水分除去の実施後は、ヶ月以内に再分析を実施し、摩耗の進行状況および汚染度、水分濃度を確認することを推奨します。また、水分の混入経路を特定しなければ、再び水分の混入が継続する可能性がありますので、水分の混入経路を特定されることを併せて推奨します。
|  | 100-03449 | 除去方法は、貴社渥美火力発電所を始め、他発電所でも数多く実績のある当社製清浄分散剤の投与と深層式濾過機による精密な濾過を推奨します。尚、TS－の溶解効果を確認したベンチテストの結果を下表に示します。結果から、TS－を投与することで、重量汚染度が％改善されており、スラッジの溶解効果が確認されました。
報告№107-4514 報告№107-4514 | 分析№107-00767 分析№107-00768 | 107-00768 | トライボ診断の結果、粘度を除く項目は良好でした。粘度がmm/sと新油値mm/sに比較して、粘度変化率は-％で、当社推奨の管理限界値である±％を超えていました。IRの結果、異種油の混入や劣化の進行は確認されなかったことから、粘度の低下は、潤滑油の製造ロットによる差異、または、潤滑油の分子がせん断作用を受け粘度が低下したことなどが考えられます。現在のところ、本試料油は継続使用可能な状態にありますが、定期的に分析を実施し、粘度の低下および油の劣化の進行状況を確認することを推奨します。粘度が当社推奨の管理限界値を超えていました。粘度は当社推奨の管理限界値を超えていました。粘度はmm/sと新油値mm/sに比較して、粘度変化率は-％で、当社推奨の管理限界値である±％を超えていました。粘度はmm/sでした。粘度はmm/sでした。粘度指数はでした。粘度指数はでした。水分はでした。水分はと当社推奨の管理限界値の以下であり、良好と判断する。全酸価は良好。全酸価は.mgKOH/gと新油値.mgKOH/gに比較してやや高いものの、IRの結果で油の劣化が確認されなかったことから、良好と判断します。
報告№108-0227 報告№110-00745 | 分析№108-01664 分析№110-003526 | 110-003526 | Iカップリング発光分光分析供試グリースをSOAP／D－SOAPで分析した結果、検出された金属元素は、鉄、鉛、銅、アンチモン、錫、リン、亜鉛、カルシウム、アルミニウム、ケイ素、ナトリウムでした。これらの検出された金属元素から発生箇所を推定すると鉄、鉛、銅、アンチモン、錫・軸受等リン、亜鉛・グリース添加剤カルシウム、アルミニウム、ケイ素、ナトリウム・増ちょう剤であると思われます。このうち、機械部品が摩耗したと思われる元素はのグループです。フェログラフィー摩耗粒子の形態で比較的多く観察された粒子は、潤滑状態が正常な場合に発生する摩耗粒子でした。このような摩耗粒子が観察された場合には、潤滑部では正常なマイルド摩耗が発生していることが分かります。グリースの物理的性状全酸価、IRの各データは良好でした。尚、ちょう度は試料不足のため、測定することが出来ませんでした。グリースおよび軸受は継続使用可能な状態にあると判断します。ただし、鉄濃度が比較的高いことから、摩耗の進行が懸念されるため、定期的に分析を実施し、摩耗の進行状況を確認することを推奨します。
報告№109-09136 報告№111-00721 | 分析№109-001160 分析№111-003678 | 111-003678 | 油が無くなっていた原因の調査・検討結果潤滑油が減少する原因として考えられるのは、密封装置の漏れ防止機能が低下することや潤滑油の劣化等が考えられます。油性状分析の結果から油の劣化は確認されていないため、油の熱酸化劣化が進行するレベルに油温が上昇し、その結果、粘度が著しく低下することによって油漏れを生じたという可能性は低いと思われます。したがって、通常運転中に発生しているベーパによる油の消失など、微量ながらも油量減少要因があり、長期間に渡って続き、且つ、その間に油を補給しなかったために多量の油が消失する結果となったと推測できます。軸受の破損原因の調査・検討結果摩耗粒子の形態観察で、球状粒子が比較的多く観察されました。球状粒子は、異常摩耗を示す形態パラメータの一つです。この球状粒子の組成割合は鉄、クロム、マンガンが比較的多く含んでいることから、転がり軸受から発生した摩耗粒子であることが分かります。球状粒子が発生する要因は、電食非常に厳しい金属接触による摩耗このつが考えられます。軸受が破損した原因は、およびの両方が考えられますが、今回は油面が低下し、油膜切れが発生していると思われることから、の可能性が高いと思われます。分析結果は良好と判断します。粘度粘度は.mm/sと新油値mm/sに比較して、粘度変化率は+％で、当社推奨の管理限界値である±％以内にあり、良好と判断します。水分はppmと当社推奨の管理限界値の以下であり、良好と判断します。酸価は.mgKOH/gと新油値以下にあり、良好と判断します。IRIRの結果、油劣化の兆候を示すカルボン酸の吸収が確認されていないことから、良好と判断します。但し、新油と異なるピークが確認されました。計数汚染度、重量汚染度は共に当社推奨の管理限界値を超えていました。計数汚染度計数汚染度はNAS級以上と当社推奨の管理限界値のNAS級を超えていました。重量汚染度は.mg/mlと当社推奨の管理限界値のmg/mlを超えていました。SOAP鉛がppm、亜鉛がppm検出されました。D－SOAP鉄がppm、鉛がppm、銅がppm、亜鉛がppm、カルシウムがppm、アルミニウムがppm、ナトリウムが、マグネシウムが検出されました。フェログラフィー異常摩耗の早期発見パラメータであるフェログラフィーのIs値がの乗と高い領域にありました。摩耗粒子の形態観察の結果、金属接触が非常に厳しく、且つ、摩擦熱が高い場合に発生する球状粒子、外部から混入したと思われる鉄錆等が比較的多く観察されました。SEM・XMA粒子には鉄、クロム、マンガンが比較的多く含まれており、成分割合から粒子は主に転がり軸受から発生していると推定できました。フェログラフィー摩耗の異常度は、摩耗を定量化したパラメータであるフェログラフィーのIs値によって評価します。今回のIs値は、潤滑状態が厳しいの乗でした。摩耗粒子の形態で比較的多く観察された粒子は、金属接触が非常に厳しく、且つ、摩擦熱が高い場合に発生する球状粒子外部から混入したと思われる鉄錆等でした。これらの摩耗粒子が観察された場合、潤滑部で発生している摩耗形態は、潤滑状態が非常に厳しい凝着摩耗に分類できることが分かります。観察された球状粒子は、異常摩耗を示す形態パラメータで、この摩耗粒子が発生する場合、潤滑状態は異常です。球状粒子の発生原因は、一般に、電食厳しい金属接触による摩耗が考えられます。球状粒子の発生原因は、およびの両方が考えられますが、今回は油面が低下し、油膜切れが発生していると思われることから、の可能性が高いと思われます。電子顕微鏡・X線マイクロアナリシス観察された粒子をSEM・XMAで詳細に分析した結果、粒子には鉄、クロム、マンガンが比較的多く含まれており、成分割合から粒子は主に転がり軸受から発生していると推定できました。Iカップリング発光分光分析供試の潤滑油を分析した結果、検出された金属元素は、鉄、鉛、銅、亜鉛、カルシウム、アルミニウム、ナトリウム、マグネシウムが検出されました。これらの検出された金属元素から発生箇所を推定すると鉄、鉛、銅・軸受等亜鉛、カルシウム、アルミニウム、ナトリウム、マグネシウム・外部混入異物であると思われます。このうち、機械部品が摩耗したと思われる元素はのグループです。D-SOAPで亜鉛が比較的多く検出されました。ご提供頂いた情報から亜鉛が検出される要因は以下のことが考えられます。亜鉛メッキを施している部分の溶出・摩耗転がり軸受の保持器の摩耗潤滑油の添加剤塗料の成分は、亜鉛メッキ等を施している箇所があれば、その部分の摩耗や溶出が考えられます。は、転がり軸受の型番が不明であるため、確認することが出来ませんでした。しかし、保持器で銅合金を使用している場合は、銅が検出されていることから、保持器の摩耗により検出された可能性が考えられます。は、エッソテレスティックには、添加剤として亜鉛は含まれていません。は、バケツに付着していたペンキが混入していることから、塗料片などの成分が検出された可能性が考えられます。計数汚染度、重量汚染度は共に当社推奨の管理限界値を超えていました。フィルタ表面の異物観察で鉄錆、砂等が観察されたことから、汚染度が高い要因は、摩耗と外部混入異物の影響と思われます。IRIRの結果、新油と異なるピークが確認されました。試料油をバケツに保管して蓋をしておらず、さらにバケツに付着していたペンキが混入していることから、新油と異なるピークが確認されたのは、雰囲気中の異物や塗料などが混ざったためと考えられます。
報告№109-09094 報告№109-09094 | 分析№109-000879 分析№109-000879 | 109-000879 | 分析の結果、全てのデータが良好であることから、この油は継続使用可能と判断します。特性低下全ての項目が良好の範囲にあったことから、特性低下は認められず良好と判断します。粘度は良好と判断します。粘度はmm/sと新油値mm/sに比較して、粘度変化率は+％で、当社推奨の管理限界値である±％以内にあり、良好と判断します。全酸価は良好と判断します。全酸価は.mgKOH/gと新油値.mgKOH/gに比較して高い値であるものの、有機物・有機化合物の結果、油劣化の兆候を示すカルボン酸の吸収が確認されていないことから、良好と判断します。有機物・有機化合物の結果、良好と判断します。有機物・有機化合物の結果、油劣化の兆候を示すカルボン酸の吸収が確認されていないことから、良好と判断します。酸化安定度の結果、良好と判断します。酸化安定度はminと当社推奨の管理限界値のmin以上であり、良好と判断します。汚染は良好と判断します。水分は良好と判断します。水分はppmと当社推奨の管理限界値の以下であり、良好と判断します。
報告№108-0130 報告№108-0130 | 分析№108-00762 分析№108-00762 | 108-00762 | 分析の結果、転がり軸受の寿命の指標となるフレーキングで発生する摩耗粒子が観察されていないことから、本軸受は継続使用可能な状態にあると判断します。但し、異常摩耗の早期発見パラメータであるフェログラフィーのIs値がの乗と高く、摩耗粒子の形態観察でフレッティングにより発生する赤錆が多く観察されました。転がり軸受でフレッティングが発生する箇所は、軸と内輪内面軸受箱と外輪外面軌道輪と転動体の箇所が考えられました。今後、フレッティングにより発生した赤錆が軌道面に噛み込み、噛み込み傷が基点となって転がり軸受の寿命の指標となるフレーキングへ進展することが懸念されるため、定期的に分析を実施し、摩耗の進行状況を確認することを推奨します。計数汚染度は当社推奨の管理限界値を超えていました。計数汚染度は当社推奨の管理限界値を超えていました。計数汚染度はNAS級以上と当社推奨の管理限界値のNAS級を超えていました。重量汚染度は.mg/mlでした。重量汚染度は.mg/mlでした。機器の潤滑状態異常摩耗の早期発見パラメータであるフェログラフィーのIs値がの乗と高く、摩耗粒子の形態観察の結果、フレッティングにより発生する赤錆が多く観察されました。SOAPの結果、鉄が検出されました。SOAPの結果、摩耗により発生する鉄、油の添加剤成分であるリンが検出されました。D－SOAPの結果、鉄および銅が検出されました。D－SOAPの結果、摩耗により発生する鉄および銅が検出されました。フェログラフィーの結果、フレッティングにより発生する赤錆が多く観察されました。異常摩耗の早期発見パラメータであるフェログラフィーのIs値がの乗と高く、摩耗粒子の形態観察の結果でフレッティングにより発生する赤錆が多く観察されました。
報告№108-5071 報告№110-00235 | 分析№108-02721 分析№110-000919 | 110-000919 | 前回同様にを示す粘度、水分、全酸価の各データは良好でした。泡立ち試験の結果は、-と新油値が-であるのに比較して高い値となっていたことから、消泡性能が低下していることが分かりました。今後の使用状況によっては油の酸化劣化が進行したり、ギヤ歯面およびベアリング軌道面で油膜切れが発生したりする場合があるため、消泡剤の添加による消泡性能の改善など何らかの対応が必要になると思われます。潤滑油は継続続使用可能な状態にあるものの、今後は障害予防を目的に以下の対策を推奨します。消泡性能が低下した場合、ギヤ歯面での油膜形成に影響が出て摩耗の発生が進展することがあります。今後は消泡性能低下の影響により摩耗が進展する可能性がありますので、フェログラフィーおよびSOAPを追加するとともに、分析周期を短縮して傾向監視を強化することを推奨します。泡立ち試験の結果、消泡性能が低下していることが確認されました。粘度粘度は.mm/sと新油値mm/sに比較して、粘度変化率は+％で、当社推奨の管理限界値である±％以内にあり、良好と判断します。泡立ち試験泡立ち試験は-と新油に比較して高い値でした。水分はppmと当社推奨の管理限界値の以下であり、良好と判断します。全酸価全酸価は.mgKOH/gと新油値.mgKOH/gに比較して高いものの、IRの結果で油劣化の兆候を示すカルボン酸の吸収が確認されていないことから、良好と判断します。
|  | 113-001662 | 潤滑油の油中の水分濃度が高い値でした。対象設備は継続使用可能な状態にあると判断します。水分濃度の調整発錆予防のため、水分除去や部分更油による水分濃度の相対的低下を推奨します。は、フェログラフィーおよびSOAPの結果から総合的に判断した結果、継続使用は可能ですが、摩耗の進行速度が上昇している可能性があるため、傾向管理が有用と考えます。フェログラフィー【定量分析：Is値】Is値は異常摩耗の早期発見パラメータのつで、摩耗粒子を定量化するために用います。前回に比較してIs値はのマイナス乗から乗に三桁上昇し、やや高い値でした。Is値は摩擦摺動面が摩耗損傷する直前に急上昇することが分かっています。今回、Is値の上昇速度が大きいことから、潤滑状態が厳しくなっていると推定されることから、今後は摩耗の発生と進展状況を監視することが重要と思われます。フェログラフィー【定性分析：摩耗粒子および摩耗形態観察】分析結果から観察された代表的な粒子は、以下の通りでした。正常な摩耗粒子・潤滑状態が正常なマイルド摩耗により発生。Iカップリング発光分光分析【SOAP】検出された金属元素から発生箇所を推定すると、以下の通りでした。鉄、鉛、銅、ニッケル、錫・エンジン部品リン、亜鉛、カルシウム、マグネシウム、モリブデン・添加剤アルミニウム、ケイ素、ナトリウム・外部混入異物粘度、塩基価は良好でした。水分がppmと当社推奨の管理限界値を超えていました。今後、水分の影響で機関内に錆が発生し、その影響で摩耗が発生する懸念があります。
報告№108-6013 報告№108-0127 | 分析№108-00576 分析№108-00738 | 108-00738 | 前回で計数汚染度がNAS～級であったため、更油を実施した。更油後に運転を行わないで採油を実施した。分析の結果、計数汚染度がNAS級と当社推奨の管理限界値に到達していました。フィルタ表面の異物観察で鉄錆、砂等の外部混入異物が多く観察されました。ペール缶の新油と等級は同じであるものの、粒子数を確認したところ、更油後の試料油の粒子数が多いことから、油槽内が汚染されていることが分かりました。汚染の要因が、採油時に配管内部から混入した異物によるものである可能性が考えられますが、念のため運転を行うには、以下の対策を推奨します。油槽内を清浄な潤滑油等で洗浄し、油槽内を清浄な状態にする更油を実施する時には、濾過機などで濾過をして、清浄度をNAS級より清浄にした上で使用する
報告№109-09505 報告№110-00458 | 分析№109-003148 分析№110-002075 | 110-002075 | 摩耗粒子の形態観察で繰返し応力を受けて発生する疲労摩耗粒子が比較的多く観察されました。異常摩耗の早期発見パラメータであるフェログラフィーのIs値は、潤滑状態がやや厳しいの乗となっていました。摩耗粒子の観察結果から、疲労による疲労摩耗が発生していることが分かりました。今後、転がり軸受の寿命の指標となるフレーキングに進展することが懸念されます。汚染度計数汚染度は良好でした。摩耗粒子の観察結果から、疲労摩耗で発生する摩耗粒子が観察されているものの、観察されたこれらの摩耗粒子の濃度は比較的低濃度であることから異常な潤滑状態は極一部での発生と推定されます。従って、軸受は継続使用可能な状態にあると判断します。計数汚染度は良好と判断します。計数汚染度計数汚染度はNAS級と当社推奨の管理限界値のNAS級以内にあり、良好と判断します。重量汚染度はmg/mlでした。機器の潤滑状態フェログラフィーの結果、繰返し応力を受けて発生する疲労摩耗粒子が比較的多く観察されました。SOAPSOAPの結果、摩耗により発生する鉄、油の添加剤成分であるリンが検出されました。D－SOAPD－SOAPの結果、摩耗により発生する鉄および銅、油の添加剤成分であるリンが検出されました。フェログラフィー異常摩耗の早期発見パラメータであるフェログラフィーのIs値がの乗とやや高く、摩耗粒子の形態観察の結果、繰返し応力を受けて発生する疲労摩耗粒子が比較的多く観察されました。
報告№109-09132 報告№109-09132 | 分析№109-001142 分析№109-001142 | 109-001142 | 泡立ち試験の結果は、-と新油値の-に比較して高い値でした。消泡性の性能が低下していることが確認されたことから、今後の使用状況によっては油の酸化劣化が進行したり、ギヤ歯面およびベアリング軌道面で油膜切れが発生したりする場合があるため、消泡剤の添加による消泡性能の改善など何らかの対応が必要になると思われます。また、を示す粘度、水分、全酸価の各データが良好の範囲にあることから、本試料油は継続使用可能と判断します。機器の潤滑状態潤滑状態の異常の早期発見パラメータである潤滑状態指数は、の乗と濾過設備のない機器であれば正常な潤滑状態にあると判断できます。当該機の潤滑系は、油中汚染粒子を濾過するフィルタが設置されているため、別紙インライン・オフラインフィルタの影響に示すとおり、潤滑状態が異常となり大型の摩耗粒子が発生したとしても発生した粒子の大部分が捕捉されてしまい、結果として正常な潤滑状態にあると誤認してしまう可能性があります。そのため、フィルタの影響を考慮に入れLCインデックスを求めたところ、その結果は摩耗がやや厳しい状態に分類されるの乗領域となりました。計算により求めたLCインデックスがこの値であれば、ギヤの継続続使用は可能と思われますが、このLCインデックスは、前回の.×-から今回×と桁上昇しており、摩耗の進行が懸念されました。ヶ月後に再度分析を実施し、摩耗の進行状況を確認することを推奨します。泡立ち試験の結果、消泡性能が低下していることが確認されています。粘度は良好。粘度はmm/sと新油値mm/sに比較して、粘度変化率は-.％で、当社推奨の管理限界値である±％以内にあり、良好と判断します。粘度はmm/sとなっています。粘度はmm/sとなっています。粘度指数はとなっています。粘度指数はとなっています。泡立ち試験は-となっています。泡立ち試験は-と新油に比較して高い値となっています。消泡性能が低下していることが確認されています。水分は良好。水分は.と当社推奨の管理限界値の以下であり、良好と判断します。全酸価は良好。全酸価は.mgKOH/gと新油値.mgKOH/g以内にあり、良好と判断します。機器の潤滑状態精密な濾過設備がない機器であれば、潤滑状態指数は正常の範囲にあると判断します。潤滑状態指数は正常の範囲にあると判断します。異常摩耗の早期発見パラメータである潤滑状態指数がの乗と精密な濾過設備がない機器であれば、潤滑状態指数は正常の範囲にあると判断します。
報告№112-00507 報告№112-00507 | 分析№112-002101 分析№112-002101 | 112-002101 | 潤滑油および軸受は継続使用可能な状態にあると判断します。はフェログラフィーおよびSOAP／D-SOAPの結果から総合的に判断した結果、正常な状態にあると考えられます。フェログラフィー【定量分析：Is値】Is値は異常摩耗の早期発見パラメータのつで、摩耗粒子を定量化するために用います。前回に比較してIs値はのマイナス乗から変化はなく、低い値でした。フェログラフィー【定性分析：摩耗粒子および摩耗形態観察】分析結果から比較的多く観察された粒子は、以下の通りでした。正常な摩耗粒子・潤滑状態が正常なマイルド摩耗により発生。Iカップリング発光分光分析【SOAP／D-SOAP】検出された金属元素から発生箇所を推定すると、以下の通りでした。リン、バリウム・添加剤カルシウム、ナトリウム・外部混入異物計数汚染度は、前回に比較してNAS級からNAS級にランク低下し、重量汚染度は.mg/mlから.mg/mlに減少し、共に良好でした。．前回同様に粘度、水分、酸価、IR、RBOTの各データは良好でした。分析結果は良好と判断します。粘度粘度はmm/sと新油値mm/sに比較して、粘度変化率は+％で、当社推奨の管理限界値である±％以内にあり、良好と判断します。水分はppmと当社推奨の管理限界値の以下であり、良好と判断します。酸価は.mgKOH/gと新油値.mgKOH/gに比較して高いものの、IRの結果で油劣化の兆候を示すカルボン酸の吸収が確認されていないことから、良好と判断します。IRIRの結果、油劣化の兆候を示すカルボン酸の吸収が確認されていないことから、良好と判断します。RBOTRBOTはminと当社推奨の管理限界値のmin以上であり、良好と判断します。は良好と判断します。計数汚染度計数汚染度はNAS級と当社推奨の管理限界値のNAS級以下にあり、良好と判断します。重量汚染度は.mg/mlと当社推奨の管理限界値のmg/ml以下にあり、良好と判断します。は正常と判断します。SOAPSOAPの結果、油の添加剤成分であるリンがppm、バリウムがppm検出されました。軸受の摩耗を示す錫は検出されていないことから、良好と判断します。D-SOAPD-SOAPの結果、外部から混入したと思われるカルシウムが、ナトリウムが検出されました。軸受の摩耗を示す錫は検出されていないことから、良好と判断します。フェログラフィー異常摩耗の早期発見パラメータであるフェログラフィーのIs値が.と良好の範囲にあり、摩耗状態は正常と判断します。
報告№109-09249 報告№111-00170 | 分析№109-001747 分析№111-000931 | 111-000931 | 潤滑油は継続使用可能な状態であり、また運転中における潤滑状態も正常であったものと判断します。本試料油は、汚染や摩耗に関するデータが異常として出やすいドレンバルブから採油されたにもかかわらず、分析の結果は全ての分析項目の値が当社推奨の管理基準値を満たしており、新油分析値との比較結果も問題となる値はありませんでした。分析結果特性低下特性低下に係るパラメータの分析結果は良好と判断します。粘度粘度はmm/sと新油値mm/sに対する粘度変化率は+.％で、当社推奨の管理限界値である±％以内にあり、良好と判断します。全酸価添加タービン油の全酸価は、油メーカによって初期値が違うため統一した管理基準を設定するのが困難であることから、当社では管理限界値を設定しておらず、新油分析値との比較及び他の分析項目の結果より全酸価の状態判断を行います。その結果、全酸価はと新油値.mgKOH/gに比較して若干高くなっていますが、IRチャートに示すように劣化の兆候として現れるカルボン酸などの有機物・有機化合物の発生が確認されていないことから、良好と判断します。酸化安定度酸化安定度はminであり、当社推奨の管理限界値のmin以上であることから良好と判断します。有機物・有機化合物有機物・有機化合物は、IRチャートによる新油分析値との比較の結果、cm-付近に劣化の兆候を示すカルボン酸の吸収が確認されていないことから、良好と判断します。色相はLであり、新油値のL.に比較して大きな変化はないことから、良好と判断します。汚染に係るパラメータの分析結果は良好と判断します。水分はppmであり、当社推奨の管理限界値の以下であることから良好と判断します。汚染粒子数はNAS級であり、当社推奨の管理限界値のNAS級以内であることから良好と判断します。汚染度物重量は.mg/mlであり、当社推奨の管理限界値のmg/ml以内であることから良好と判断します。摩耗運転中における潤滑状態は正常であったものと判断します。異常摩耗の早期発見パラメータであるフェログラフィーのIs値がのマイナス乗と当社基準値と比較して良好の範囲にあったことから、潤滑箇所の潤滑状態は正常と判断します。金属濃度SOAP法により金属濃度を測定した結果、金属元素は検出されませんでした。金属濃度酸溶解法により金属濃度を測定した結果、潤滑箇所で発生する金属接触によって検出される錫が、外部から混入したと思われるカルシウムが、ナトリウムが検出されましたが僅かであり良好と判断します。
報告№109-09136 報告№114-00254 | 分析№109-001160 分析№114-000869 | 114-000869 | 軸受は継続使用可能な状態にあると判断します。異常摩耗の早期発見のパラメータであるフェログラフィーのIs値は、-レベルと正常です。また、異常摩耗の兆候を示す摩耗粒子が顕著に観察されなかったことから、は良好と判断します。計数汚染度、重量汚染度は共に良好です。
報告№107-4516 報告№107-4516 | 分析№107-00814 分析№107-00814 | 107-00814 | トライボ診断の結果、泡立ち試験を除く項目は良好でした。泡立ち試験の結果は、-でした。新油値が-であり、使用油の結果は、これと同レベルにあることから消泡性能は、新油と比較して大きな変化はなかったと考えられました。一方、摩耗粒子の形態観察の結果、ギヤ歯面の摩耗で発生したと推定されるμmサイズの摩耗粒子が観察されました。ギヤボックスの油系統にはフィルタとオフラインフィルタがあり、μmサイズ以上の粒子の大部分は捕捉されていると考えられます。それにもかかわらず、μmの摩耗粒子が確認されており、ギヤ歯面ではやや厳しい潤滑状態が発生している可能性があると思われました。油中摩耗粒子は、インラインフィルタやオフラインフィルタに捕捉され、異常な摩耗状態が発生したとしても正常な潤滑状態にあると誤認してしまう可能性が考えられます。これを避けるため、今後の診断に当たっては、これまでの採油箇所に加え、フィルタの捕捉物も分析し、その結果から潤滑状態を評価することを推奨します。尚、フィルタ捕捉物の分析を実施する際には、フィルタ流量、フィルタ使用時間などの追加情報が必要です。是非ご提供下さい。水分、全酸価が新油に比較して高い値を示しているものの、IRの結果で新油との差異は確認されず、且つ、劣化の兆候も確認されなかったことから、本試料油は継続使用可能と判断します。粘度は良好。粘度はmm/sと新油値.mm/sに比較して、粘度変化率は-.％で、当社推奨の管理限界値である±％以内にあり、良好と判断する。粘度はmm/sでした。粘度はmm/sでした。粘度指数はでした。粘度指数はでした。泡立ち試験は-でした。泡立ち試験は-と新油と同レベルにあり、消泡性能が新油と同レベルにあることが確認されました。水分はppmでした。水分はppmと新油値よりも高い値でした。全酸価は良好。全酸価は.mgKOH/gと新油値.mgKOH/gに比較して高いものの、良好の範囲にありました。機器の潤滑状態摩耗粒子の形態観察の結果、ギヤ歯面の疲労摩耗で発生したと推定されるμmサイズの摩耗粒子が観察されました。μmサイズの疲労摩耗粒子が観察されました。異常摩耗の早期発見パラメータである潤滑状態指数が.と正常な範囲にあるものの、摩耗粒子の形態観察の結果でギヤ歯面の疲労摩耗で発生したμmサイズの摩耗粒子が観察されました。
報告№109-09136 報告№111-00180 | 分析№109-001160 分析№111-000975 | 111-000975 | 潤滑油は継続使用可能な状態にあると判断します。粘度、全酸価、IR、RBOTの各データは良好でした。尚、別紙RBOTの減少傾向から油の余寿命を求めた結果、本試料は直近の更油から起算して稼働日数が年月まで使用可能であることが分かります。水分は良好でした。
報告№109-09249 報告№110-00298 | 分析№109-001747 分析№110-001164 | 110-001164 | ポンプC側＋反C側油中金属の分析は、試料油を以上の高温で発光させた光を分光器で分光し、金属固有の波長から元素を特定するとともに、光の強度から濃度を求めるIカップリング発光分光分析法を用います。また摩耗状態は、SOAP法により求めた金属成分と濃度に、フェログラフィー法による早期発見パラメータであるIs値と摩耗粒子分析とを加味し、さらに摩耗粒子の形態により摩擦面で発生している摩耗機構を推定して総合的に判断します。Iカップリング発光分光分析供試のタービン油を分析した結果、検出された金属は油中金属元素の結果表に示すように、鉄、亜鉛、カルシウム、バリウム、ケイ素でした。これら検出された金属元素から発生箇所を推定すると、鉄・軸受等亜鉛、カルシウム、バリウム、ケイ素・外部混入異物であると思われます。このうち、機械部品が摩耗したと思われる元素はのグループです。バリウムの検出金属濃度でバリウムが検出される場合、添加剤として潤滑油に含まれていることがあります。使用油であるFBKタービンには、これらの元素は添加剤として含まれていません。さらに、本設備で使用している新油の分析結果からも検出されていないことから、油名が違うか、或いは、異種油が混入した可能性が考えられます。フェログラフィー摩耗粒子分析結果から観察された粒子は、潤滑状態が正常な場合に発生する摩耗粒子異物の切削作用で発生する切削粒子金属潤滑部が局部的に油膜切れを起して発生するシビア粒子局部的に高圧・高温となる潤滑状態で発生するフリクションポリマでした。潤滑状態と摩耗形態異常摩耗の早期発見パラメータとして摩耗粒子を定量化して評価するフェログラフィーのIs値は、潤滑状態が厳しいの乗となっていました。摩耗粒子の観察結果から潤滑部では正常な潤滑状態であるマイルド摩耗、異物による切削摩耗、やや厳しい摩耗形態の凝着摩耗が発生し、そして局部的に高圧・高温の箇所があることも確認されました。・切削摩耗摩耗形態の中でも切削摩耗は、異物が混入していない状態に比較して摩耗進行速度が速く注意が必要で、定期的なトライボ診断による状態監視が必要と考えます。本軸受が転がり軸受である場合、転がり軸受の寿命が分の程度に低下することが知られており、定期的なトライボ診断による状態監視が必要と考えます。また、切削摩耗発生の原因となる混入異物が残留している場合、この異物により切削摩耗が継続して発生する可能性があります。・フリクションポリマ潤滑油が軸受摺動面や軌道面で高圧下に押し込められ局部的な高圧・高温状態が混在していることがわかりました。特に、高圧高温状態の解消がなされなければ、潤滑油は劣化する場合があります。汚染粒子数はやや高い値でした。金属濃度で亜鉛が検出され、フィルタ表面の異物観察で表面が茶褐色で金属片、鉄錆、砂等が観察されたことから、汚染度が高い要因は、摩耗とスラッジ、外部混入異物の影響と思われます。粘度、全酸価、酸化安定度、有機物・有機化合物の各データは良好でした。潤滑油および軸受は継続使用可能な状態にあるものの、以下の対策が必要です。定期的な分析今後、摩耗の進行を監視するため、定期的に分析を実施することを推奨します。油名の確認金属濃度の結果からFBKタービンに含まれていないバリウムが検出されたことから、油名が違う可能性がありますので油名をご確認下さい。分析結果特性低下特性低下に係るパラメータの分析結果は良好と判断します。粘度粘度はmm/sと新油値mm/sに対する粘度変化率は-.％で、当社推奨の管理限界値である±％以内にあり、良好と判断します。全酸価添加タービン油の全酸価は、油メーカによって初期値が違うため統一した管理基準を設定するのが困難であることから、当社では管理限界値を設定しておらず、新油分析値との比較及び他の分析項目の結果より全酸価の状態判断を行います。その結果、全酸価はと新油値.mgKOH/g以内にあり、良好と判断します。酸化安定度酸化安定度はminであり、当社推奨の管理限界値のmin以上であることから良好と判断します。有機物・有機化合物有機物・有機化合物は、IRチャートによる新油分析値との比較の結果、cm-付近に劣化の兆候を示すカルボン酸の吸収が確認されていないことから、良好と判断します。色相はLであり、新油値のLに比較して変化はないことから、良好と判断します。汚染に係るパラメータの分析結果は、汚染粒子数はやや高い値でした。水分はppmであり、当社推奨の管理限界値の以下であることから良好と判断します。汚染粒子数はNAS級であり、当社推奨の管理限界値のNAS級以内にあるものの、やや高い値でした。汚染度物重量は.mg/mlであり、当社推奨の管理限界値のmg/ml以内であることから良好と判断します。摩耗フェログラフィーによる摩耗粒子の観察の結果、異物の切削作用で発生する切削粒子、金属潤滑部が局部的に油膜切れを起して発生するシビア粒子、局部的に高圧・高温となる潤滑状態で発生するフリクションポリマが比較的多く観察されました。異常摩耗の早期発見パラメータであるフェログラフィーのIs値がの乗と高く、摩耗粒子の形態観察の結果、異物の切削作用で発生する切削粒子、金属潤滑部が局部的に油膜切れを起して発生するシビア粒子、局部的に高圧・高温となる潤滑状態で発生するフリクションポリマが比較的多く観察されました。金属濃度SOAP法により金属濃度を測定した結果、外部から混入したと思われる亜鉛がppm、バリウムがppm、ケイ素がppm検出されました。金属濃度酸溶解法により金属濃度を測定した結果、潤滑箇所で発生する金属接触によって検出される鉄が、外部から混入したと思われる亜鉛が、カルシウム、バリウムが検出されました。
報告№109-09295 報告№109-09295 | 分析№109-002119 分析№109-002119 | 109-002119 | 潤滑油および本軸受は継続使用可能な状態にあると判断できますが、軸受摺動面では凝着摩耗と切削摩耗の発生が確認されており、今後継続して発生することが懸念されるため、再度分析を実施し、摩耗の進行状況を傾向監視することを推奨します。摩耗の進行状況を確認する周期を理論的に求めたところ、使用時間が最短で約時間経過後となりました。この時間は、油中汚染物が均一になるために必要とする時間であり、この時間を経過すれば、再分析の結果から潤滑状態の傾向を確認することが可能となります。今回計算した理論時間を参考に次回採油時期を検討されることと共に再分析では油中金属濃度を追加されることを推奨します。短周期で～回分析を実施し、傾向監視した結果が安定するようであれば、それ以降は定期的な分析周期に変更して管理することを併せて推奨します。は良好と判断します。全酸価全酸価は.mgKOH/gと新油値.mgKOH/gに比較して高いものの、IRの結果で油劣化の兆候を示すカルボン酸の吸収が確認されていないことから、良好と判断します。IRIRの結果、油劣化の兆候を示すカルボン酸の吸収が確認されていないことから、良好と判断します。計数汚染度は当社推奨の管理限界値に到達しています。計数汚染度計数汚染度はNAS級と当社推奨の管理限界値のNAS級に到達しています。機器の潤滑状態摩耗粒子診断の結果、異物の噛み込みなどで発生する切削粒子がやや観察されています。摩耗粒子診断異常摩耗の早期発見パラメータであるIs値がの乗とやや高く、摩耗粒子の形態観察の結果、異物の噛み込みなどで発生する切削粒子が観察されています。
報告№105-8011 報告№105-0160 | 分析№105-00505 分析№105-01089 | 105-01089 | 本試験は、トライボ診断を実施し、軸受の潤滑状態、汚染状況、油の劣化状態を確認することを目的としました。軸受の潤滑状態ベアリング軌道面にμm以下のマイクロフレーキングが発生しています。現在のところ、ベアリングは継続使用可能と判断しますが、転がり軸受の寿命の指標となるフレーキングに進展することが懸念されるため、運転時間が時間経過した時点でトライボ診断を実施し、摩耗の進行状況を確認することを推奨します。油の汚染状況計数汚染度がNAS級、重量汚染度がmg/mlと清浄でした。油の劣化状態油の劣化状況を確認するために実施した粘度、水分、全酸価、IRの各データが良好であることから、この油は継続使用可能と判断します。
報告№109-09015 報告№109-09015 | 分析№109-000373 分析№109-000373 | 109-000373 | 機器の潤滑状態および定期試験を実施し、前回データと照合した結果、油中摩耗粒子の増加が確認されています。油中の粒子濃度は、油膜破断による発生や、油槽内などでの沈降が均衡したところで一定、いわゆる平衡状態になりますが、このバランスが崩れると増加する場合と減少する場合とに分かれます。増加した場合は、発生と減少の均衡が崩れ、摩耗の発生や外部混入が始まったことを示し、またこれとは反対に、減少した場合は発生量が減少しているか、或いは、減少量が大きくなっていることを示します。特に減少は、汚染状態や潤滑状態が良好であることを示唆しています。本設備の場合、油中粒子の増加が確認されています。摩耗粒子およびフィルタ表面の異物観察で鉄錆、砂等が多く観察されたことから、摩耗によるものではなく、外部から混入したと思われる異物によるものと考えられます。外部混入異物は、採油時に混入することが多いため、採油器具などは十分に洗浄された状態で使用することが必要です。SOAP／D－SOAPの鉄濃度に変化がなく、摩耗粒子の形態観察で異常と判断するサイズの摩耗粒子が観察されていないことから、摩耗は安定していると判断します。これらのことは、前回に比較して、計数汚染度はランク増加したものの、SOAP／D－SOAPの鉄濃度に大きな変化はないこと異常摩耗の早期発見パラメータであるフェログラフィーのIs値がの乗とやや高く、摩耗粒子の形態観察の結果、外部から混入したと思われる鉄錆、砂等がやや多く観察されたこと以上のことから判断しています。潤滑油の基本特性潤滑油の基本特性は、良好の範囲にあることから継続使用可能と判断します。
報告№102-4081 | 分析№102-03232 | 102-03232 | 分析の結果、ギヤ歯面に若干疲労摩耗により発生した傷が発生していると思われますが、継続使用可能な状態にあると判断します。また、転がり軸受は保持器の摩耗が若干発生していることが確認されました。このことは、計数汚染度がNAS級と非常に清浄であり、SOAP／D-SOAPで摩耗により発生する鉄や銅が検出されていないものの、フェログラフィーの摩耗粒子形態観察の結果から、ギヤ歯面の微小な疲労摩耗により発生する摩耗粒子や転がり軸受の保持器の摩耗により発生した摩耗粒子がみられることから判断しました。尚、を示す全酸価とIRの各データが前回データと違うため、異種油を充填している可能性がありますので、使用油種、油名をご確認下さい。
報告№109-09136 報告№110-00815 | 分析№109-001160 分析№110-003840 | 110-003840_date110721 | Iカップリング発光分光分析供試グリースを分析した結果、検出された金属元素は、SOAPの結果表に示すように、鉄、銅、クロム、アンチモン、錫、リン、亜鉛、カルシウム、バリウム、アルミニウム、ケイ素、ナトリウムでした。これらの検出された金属元素から発生箇所を推定すると鉄、銅、クロム、アンチモン、錫・軸受等リン、亜鉛・グリース添加剤カルシウム、アルミニウム、ケイ素、ナトリウム・増ちょう剤バリウム・外部混入異物であると思われます。このうち、機械部品が摩耗したと思われる元素はのグループです。フェログラフィー摩耗粒子の形態で比較的多く観察された粒子は、潤滑状態が正常な場合に発生する摩耗粒子、繰返し応力を受けて発生する疲労摩耗粒子、異物の噛み込みなどで発生する切削粒子でした。このような摩耗粒子が観察された場合には、潤滑部では正常なマイルド摩耗、疲労による疲労摩耗、そして異物による切削摩耗が混在していることが分かります。グリースのちょう度、滴点、全酸価、IRの各データは良好でした。グリースの変色分析の結果、グリースの変色の原因は、摩耗粒子の増加によるものと思われます。軸受温度の上昇軸受温度の上昇は、軸受軌道面における摩擦熱の増加によるものと思われますが、軸受は継続使用可能な状態にあると判断します。但し、SOAP／D－SOAPの鉄濃度が比較的高く、摩耗粒子の形態観察で疲労摩耗粒子が観察されていることから、転がり軸受の軌道面では局部的に疲労による摩耗があると判断されます。そのため、今後は、疲労摩耗が起点となって、フレーキングに進展することが懸念されることから、定期的な分析により摩耗の進行状況を確認することを推奨します。
報告№105-6050 報告№106-0021 | 分析№105-01529 分析№106-00097 | 106-00097 | トライボ診断の結果、観察された摩耗粒子の形態は、金属接触が厳しい場合に発生するμmサイズの大型のシビア粒子でした。観察されたシビア粒子は、視野に個と少ないため現状の潤滑状態は正常と判断しますが、シビア粒子は金属接触を伴う混合潤滑で発生するため、今後も監視が必要です。また、SOAP／D－SOAPの鉄濃度から、ギヤ歯面の摩耗量を推定し、バックラッシの増加分を求めるとともに減速機の摩耗状態を確認しました。摩耗状態の確認は、減速機の構造から検討した結果、最も負荷が大きく、摩耗が進行しやすい箇所をスパイラルベベルギヤとスパイラルベベルピニオンと推定し、この部分のバックラッシの増加分を求めました。分析結果から得られた鉄濃度を使用して求めたバックラッシ増加分は、SBGに摩耗が集中していたと仮定した場合、初期値からμm増加したものと推定されました。バックラッシ増加分の上限値は、メーカにより差異はあるものの、当社の推奨するバックラッシは一般に推奨されるμmを管理目安にしており、今回のデータはこの値に比較して十分に小さいことから、本歯車は継続使用可能な状態にあり分解点検の必要はないと判断します。これらのことは、SOAP／D－SOAPで、ギヤの摩耗により発生する鉄が検出されこと異常摩耗の早期発見パラメータであるIs値がの乗と良好の範囲にあるものの、摩耗粒子形態観察の結果、μmサイズの大型のシビア粒子が観察されたこと以上のことから判断しました。
報告№109-09136 報告№109-06939 | 分析№109-001160 分析№109-003855 | 109-003855 | 濾過前の試料油を分析した結果、全てのデータが良好です。尚、RBOTが前回に比較し、min上昇しています。RBOTが上昇した理由は、更油、補給を実施した仮設タンクで他の軸受油と混合して濾過を実施した濾過機配管内や仮設タンクなどに油が残留していた以上のことが考えられます。お客様からの情報からスラストで使用した仮設タンクで濾過を実施したことから、の可能性が考えられます。今後は、今回のRBOT値を基に潤滑油の寿命を評価します。
報告№109-09136 報告№111-00029 | 分析№109-001160 分析№111-000140 | 111-000140 | 前回に比較して水分は.ppmから.ppmに減少し、当社推奨の管理限界値内にありました。前回に比較して計数汚染度はNAS級以上からNAS級にランク減少し、重量汚染度はmg/mlから.mg/mlに減少し、共に当社推奨の管理限界値内にありました。潤滑油は継続使用可能な状態にあると判断します。
報告№102-8008 | 分析№102-00134 | 102-00134 | オーバーホールヶ月程度経過した時点で採油し、分析を実施した。その結果、フェログラフィーを除く項目は良好でした。フェログラフィーの結果、摩耗の過酷度を示すIs値が.と良好の範囲にあるものの、摩耗粒子の形態観察結果から、摺動面の微小突起や異物の噛み込みの影響で発生した切削粒子や、厳しい金属接触が起きている場合に発生するシビア粒子が観察されました。これは初期のなじみ摩耗が発生していたと考えられます。今回のようになじみ過程で大型のシビア粒子が観察された場合は、なじみ過程が正常に終了していない場合があり、異常摩耗に進展することも懸念しなければなりません。なじみ過程が正常な状態で終了した場合、大型のシビア粒子は観察される事が少なく、従って、今回のなじみ過程では、局部的な金属接触がごく一部で発生したと考えられます。この接触が、既に正常な状態に推移しているか、或いは、進行しているのかを確認するためには、ヶ月後に回目の初期試験を実施されることを推奨します。
報告№109-09136 報告№113-00655 | 分析№109-001160 分析№113-002816 | 113-002816 | 潤滑油の汚染度はやや高い値でした。今後、汚染度が増加した場合、油中の夾雑物が潤滑部に噛み込むことによる摩耗の進行が懸念されます。軸受は継続使用可能な状態にあると考えられます。但し、今後の摩耗推移を確認するためにも傾向監視を継続することが有効です。定期的な分析今後の汚染度の増加、摩耗推移を監視するため、定期的な分析実施を推奨します。異常摩耗の早期発見のパラメータであるIs値は、前回のレベルからレベルに上昇し、やや高い値でした。また、潤滑部の摩耗が認められたため、定期的に潤滑油分析を実施し、摩耗推移を監視することが有用と考えます。軸受の余寿命SOAPで軸受メタルの主成分である錫がppm検出されたため、前回と今回の分析結果を基にメタル摩耗の状態を検討しました。検討には、下式で摩耗速度を計算し、その結果から現時点における平均的な摩耗深さを求めました。その結果、摩耗の深さは軸受表面から.μmであると推定できました。y=×-x+.----ここでy:平均的な摩耗深さx:運転時間本軸受がこの摩耗速度で、摩耗の限界に到達する時間、いわゆる限界使用時間を試算すると、軸受の表面粗さをsとした場合の余寿命は約万時間になると推定され、摩耗速度が非常に小さく、良好な潤滑状態が継続しているものと判断できます。計数汚染度はNAS級と当社推奨の管理限界値以下ですが、やや高い値でした。フィルタ残渣に、金属片、鉄錆、砂等が観察されたことから、汚染度が高い要因は、摩耗と外部混入異物の影響と思われます。
報告№108-0440 報告№108-0440 | 分析№108-03009 分析№108-03009 | 108-03009 | 号第回定期点検にて、微粉炭機、ローラタイヤに回転不良およびローラ軸潤滑油内に異物の混入が確認されたため、水平展開で号機についても同箇所を点検した結果、微粉炭機についても同様の不具合が確認された。、汚染度、潤滑状態を確認する。軸受の潤滑状態異常摩耗の早期発見パラメータであるフェログラフィーのIs値がの乗と非常に高く、摩耗粒子の形態観察で疲労摩耗粒子、銅合金が多く観察され、フィルタ表面の異物観察で大型の摩耗粒子が観察されています。更にSOAP／D－SOAPで鉄および銅が多く検出されています。以上のことから、銅合金製の保持器の摩耗発生と共に、転がり軸受の寿命の指標となるフレーキングの発生が確認でき、№～で最も潤滑状態が厳しく、転がり軸受はフレーキングの進展期にあり、このまま継続使用した場合、短期間で軸受の機能が喪失するものと推定します。したがって、軸受損傷時に発生する発熱による火災予防など勘案して、軸受を交換されることを推奨します。を示す粘度、水分、全酸価、IRの各データは良好であることから、この油は継続使用可能と判断します。計数汚染度がNAS級以上、重量汚染度がmg/mlと共に汚染されています。無負荷にしても回転しない原因分析の結果からフレーキングの発生と保持器の摩耗が確認されていることから、無負荷にしても回転しない原因は、保持器が摩耗したことにより転動体とのギャップが増大し、転動体が脱落したか、正常に回転できなくなり、軸受軌道面の摩擦係数が増大した、または、摩耗粒子がクサビになって動かなくなった。ものと推定されます。転がり軸受の摩擦係数は.程度ですが、これに対して、金属同士のすべり摩擦が生じた場合、摩擦係数は.程度に増大し、転がり軸受がすべり摩擦になったことでロールを回転させるための力は、転がり軸受が正常な時の概ね倍の力が必要となりますので、人力で回転させることは不可能と思われます。
報告№108-0204 報告№108-6536 | 分析№108-01503 分析№108-01677 | 108-01677 | 初期試験を実施し、前回データと照合した結果、油中摩耗粒子の量に大きな変化は確認されませんでした。油中の摩耗粒子の増減は、サーボシリンダ摺動部、圧油ポンプ内部、電磁弁内部などで発生した場合に増加し、また、油槽や配管内部で沈降したり、フィルタやストレーナにより捕捉されることなどで減少します。油中の摩耗粒子濃度は、発生量と減少量とがバランスしたところで一定、いわゆる平衡状態になりますが、このバランスが崩れると増加する場合と減少する場合とに分かれます。以上のことから、前回と今回の分析結果で、油中摩耗粒子の量の減少が確認されたため、摩耗粒子の発生量が減少したと判断できます。したがって、サーボシリンダ摺動部、圧油ポンプ内部、電磁弁内部などの摩耗の進行はほとんどなく、潤滑状態は安定した状態にあったものと判断します。尚、潤滑油の基本特性も良好の範囲にあることから継続使用可能と判断します。これらのことは、前回に比較して、計数汚染度はランク減少し、SOAP／D-SOAPの鉄濃度に変化がないこと異常摩耗の早期発見パラメータであるフェログラフィーのIs値がのマイナス乗と良好の範囲にあることを示すIR、RBOTの各データが良好の範囲にあること以上のことから判断しました。
報告№109-09094 報告№112-00124 | 分析№109-000916 分析№112-000492 | 112-000492_date121122 | グリースおよび対象設備は継続使用可能な状態にあると判断します。はフェログラフィーおよびSOAP-Tの結果から総合的に判断した結果、正常な状態にあると考えられます。フェログラフィー【定性分析：摩耗粒子および摩耗形態観察】分析結果から比較的多く観察された粒子は、以下の通りでした。正常な摩耗粒子・潤滑状態が正常なマイルド摩耗により発生。Iカップリング発光分光分析【SOAP-T】検出された金属元素から発生箇所を推定すると、以下の通りでした。鉄、鉛、ニッケル、錫・ギヤ等リン、カルシウム、アルミニウム、ナトリウム、モリブデン・添加剤、増ちょう剤、外部混入異物グリースのちょう度、滴点、酸価、IRの各データは良好でした。≪状態監視とパラメータ≫分析の目的および各分析のパラメータは以下の通りです。特性低下目的：グリースの分析結果から、グリースの物理的性状や劣化傾向などを確認する。酸価JISK赤外線吸収スペクトルJISKちょう度JISK滴点JISK摩耗目的：グリース中の摩耗粒子を分析する事により、回転・摺動部の潤滑状態、摩耗劣化の程度、余寿命などを解析する。摩耗診断電子顕微鏡観察JISKX線マイクロアナリシス油中金属濃度JISK≪分析結果≫特性低下酸価：良好酸価mgKOH/gは管理基本値の.mgKOH/gに比較し高くはあるものの、有機物・有機化合物試験の結果で油劣化の兆候を示すカルボン酸の吸収が見られないことから問題は無いと判断します。赤外線吸収スペクトル：良好ちょう度：良好ちょう度値はと○○管理限界値であるから以内に留まっています。滴点：良好滴点はと管理基本値のに比較し変化はないことから問題は無いと判断します。摩耗摩耗診断：良好摩耗診断の結果、潤滑状態が正常な場合に発生する摩耗粒子が比較的多く観察されました。電子顕微鏡観察・X線マイクロアナリシス：今回は実施していません。油中金属濃度：良好油中金属濃度の結果、摩耗により発生する鉄、鉛、ニッケル、錫、油の添加剤成分や増ちょう剤等であるリン、カルシウム、アルミニウム、ナトリウム、モリブデンが検出されたものの、良好と判断します。
報告№108-0505 報告№108-0505 | 分析№108-03641 分析№108-03641 | 108-03641 | 分析の結果、全てのデータが良好であることから、この油は継続使用可能であり、潤滑状態も正常と判断します。は良好と判断します。計数汚染度は良好と判断します。計数汚染度はNAS級と当社推奨の管理限界値のNAS級以内にあり、良好と判断します。重量汚染度は良好と判断します。重量汚染度は.mg/mlと当社推奨の管理限界値のmg/ml以内にあり、良好と判断します。機器の潤滑状態機器の潤滑状態は正常と判断します。SOAPの結果は良好です。SOAPの結果、油の添加剤成分であるリンが検出されています。摩耗により発生する鉄および錫が検出されていないことから、良好と判断します。D－SOAPの結果は良好です。D－SOAPの結果、摩耗により発生する鉄および錫が検出されていないことから、良好と判断します。フェログラフィーの結果は良好です。異常摩耗の早期発見パラメータであるフェログラフィーのIs値がのマイナス乗と良好の範囲にあることから、潤滑状態は正常と判断します。
報告№101-0132 | 分析№101-01145 | 101-01145 | 分析の結果、フェログラフィー、SOAP／D－SOAPを除く項目は良好でした。SOAP／D－SOAPの鉄濃度が高く、フェログラフィーの摩耗の過酷度を示すIs値がの乗とやや高い値でした。摩耗粒子の形態観察の結果、ギヤ歯面の摩耗粒子が支配的ですが、わずかにベアリング軌道面、転動面から発生した粒子が確認されることから、Is値が高い要因は、ギヤ歯面の摩耗がマイルドな状態で進行し、その後、ベアリングの軌道面、転動面に微小な疲労剥離が発生したものと考えられます。現在のところ、ギヤ歯面は全く問題ないと思われますが、ベアリング軌道面及び転動面に肉眼では確認できない程度の微小なフレーキングが発生していることが確認されております。今後、これらの微小な傷が起点となって、疲労摩耗が進展しますので、定期的に分析を実施し、摩耗の進行状況を確認されることを推奨します。分析周期は、ご提供いただいた回転数から、運転時間が時間経過すれば採油可能な状態になりますので、次回分析は運転時間時間後に採油を実施されることを推奨します。又、油中の汚染粒子濃度が高くなっており、これらの汚染粒子がギヤ歯面やベアリング軌道面、転動面に噛み込み摩耗を進行させますので、更油、油槽内の入念な洗浄を実施されることを併せて推奨します。尚、粘度が.mm/sとモービルギヤとしては低く、モービルギヤの可能性がありますので、ご確認ください。
報告№109-09501 報告№109-09501 | 分析№109-003066 分析№109-003066 | 109-003066 | ・摩耗状態粒子の観察結果から、金属接触が厳しい場合に発生するシビア粒子が比較的多く観察されたことから、潤滑部では凝着摩耗が発生していることが分かりました。フィルタ表面の異物観察で～μmサイズの金属片が観察されました。但し、転がり軸受寿命の指標としている摩耗粒子が観察されなかったことから、フレーキングは発生していないと判断できます。異常摩耗の早期発見パラメータであるIs値がの乗と良好の範囲にあることから、直ちに異常ではありません。しかし、凝着摩耗は潤滑部の油膜破断による金属接触で発生することから、今後さらに摩耗が進行することが懸念されます。・汚染度計数汚染度、重量汚染度共に当社推奨の管理限界値内にあり、良好と判断します。・粘度、水分、全酸価、IRの各データは良好でした。潤滑油および軸受は継続使用可能な状態にあるものの、以下の対策が必要です。今後、凝着摩耗の進行を監視するため、定期的に分析を実施し、摩耗の進行状況を確認することを推奨します。≪状態監視とパラメータ≫分析の目的および各分析のパラメータは以下の通りです。特性低下目的：油の分析結果から、や劣化傾向ならびに添加剤の消耗程度、残存寿命などを確認する。粘度JISK全酸価JISK赤外線吸収スペクトルJISK酸化安定度試験JISK汚染目的：油の分析結果から、砂塵あるいは水・異種油などによるや、異物混入の有無を確認する。水分JISK計数汚染度JISB重量汚染度JISB光学顕微鏡観察摩耗目的：油中の摩耗粒子を分析する事により、回転・摺動部の潤滑状態、摩耗劣化の程度、余寿命などを解析する。摩耗診断電子顕微鏡観察JISKX線マイクロアナリシス油中金属濃度）JISK≪分析結果≫特性低下粘度：良好粘度値mm/sの新油値mm/sに対する変化率は+％であり、当社推奨の管理限界値±％以内に留まっています。全酸価：良好全酸価.mgKOH/gは新油値の.mgKOH/gに比較し高くはあるものの、有機物・有機化合物試験の結果で油劣化の兆候を示すカルボン酸の吸収が見られないことから問題は無いと判断します。赤外線吸収スペクトル：良好酸化安定度試験：良好酸化安定度試験の結果、数値minは当社推奨の管理限界値min以上に留まっており、現時点での使用は可能と判断します。汚染水分：良好水分値.ppmは当社推奨の管理限界値以内に留まっています。計数汚染度：良好計数汚染度はNAS級と当社推奨の管理限界値NAS級以内にあります。重量汚染度：良好重量汚染度は.mg/mlと当社推奨の管理限界値mg/ml以内にあります。光学顕微鏡観察：注意光学顕微鏡写真でスラッジは確認されませんでしたが、～μmサイズの金属片が観察されました。摩耗摩耗診断：注意摩耗診断の結果、異常摩耗の早期発見パラメータであるIs値がの乗と良好の範囲にあるものの、摩耗粒子の形態観察の結果、金属接触が厳しい場合に発生するシビア粒子がやや多く観察されました。電子顕微鏡観察・X線マイクロアナリシス：今回は実施していません。油中金属濃度：良好油中金属濃度の結果、油の添加剤成分として含まれている場合があるリン、外部から混入したと思われるナトリウムが検出されたものの微量であることから、良好と判断します。
報告№109-09136 報告№112-00361 | 分析№109-001160 分析№112-001431 | 112-001431 | 軸受は継続使用可能な状態にあると判断します。但し、SOAPの銅濃度が高いことから、以下の対策が必要です。油劣化の確認今後、別紙鉱油の酸化に対する金属触媒の影響に示すように銅濃度の増加に伴い酸化速度が速まる可能性があるため、今回の分析から短期間のうちに再分析を実施し、油劣化の進行状況を確認することを推奨します。はフェログラフィーおよびSOAP／D-SOAPの結果から総合的に判断した結果、やや厳しい状態にあると考えられます。フェログラフィー【定量分析：Is値】Is値は異常摩耗の早期発見パラメータのつで、摩耗粒子を定量化するために用います。今回のIs値はのマイナス乗と低い値でした。フェログラフィー【定性分析：摩耗粒子および摩耗形態観察】分析結果から比較的多く観察された粒子は、以下の通りでした。正常な摩耗粒子・潤滑状態が正常なマイルド摩耗により発生。銅の溶出SOAPの結果、銅がppm検出されたことから、銅を使用した箇所の溶出が発生していると推定されます。提供して頂いた情報によれば、ボイラ給水ポンプのラビンリンスリングに銅が使用されていると思われますので、この部位の銅が検出されているか、或いは、潤滑油中の亜鉛系添加剤がその他の銅を使用した箇所と反応して溶出させていると推定されます。銅濃度は、別紙鉱油の酸化に対する金属触媒の影響に示すように濃度の増加とともに酸化速度が加速しますので、注意が必要です。前回に比較して計数汚染度はNAS級から等級に変化はなく、重量汚染度は.mg/mlから.mg/mlに増加しているものの、共に良好でした。分析結果は良好と判断します。計数汚染度計数汚染度はNAS級と当社推奨の管理限界値のNAS級以下にあり、良好と判断します。重量汚染度は.mg/mlと当社推奨の管理限界値のmg/ml以下にあり、良好と判断します。SOAPの銅が高い値でした。SOAPSOAPの結果、油の添加剤成分であるリン、亜鉛が検出されました。一方、銅が検出されました。銅を使用した部分の溶出が進行していると考えられます。この溶出は検出された亜鉛系添加剤の成分と銅が反応し、溶出することが知られています。別紙鉱油の酸化に対する金属触媒の影響に示すように銅濃度が増加すると酸化速度が速まります。D-SOAPD-SOAPの結果、摩耗により発生する鉄が検出されていないことから、良好と判断します。フェログラフィー異常摩耗の早期発見パラメータであるフェログラフィーのIs値がのマイナス乗と良好の範囲にあり、摩耗状態は正常と判断します。
報告№109-09405 報告№109-09405 | 分析№109-002644･2645 分析№109-002644･2645 | 109-002644_2645 | スラスト軸受に負荷がかかり動かなくなった。その後、スラスト軸受をジャッキアップして運転を再開した。分析の結果から、TS－の投与を実施した。TS－投与前は前回との比較をする。TS－投与後の効果を確認する。TS－投与前TS－投与前の試料油を分析した結果、前回同様に全酸価が.mgKOH/gと当社推奨の管理限界値を大きく超えており、IRで油劣化の兆候を示すカルボン酸の吸収が確認されました。計数汚染度、重量汚染度、フェログラフィー、SOAP／D－SOAPの各データは良好な状態にあったことが確認されました。TS－投与後TS－投与後の試料油を分析した結果、全酸価は.mgKOH/gと投与前に比較して変化は確認されませんでした。また、TS－投与前に比較して、計数汚染度、重量汚染度ともに変化は確認されませんでした。通常、TS－を投与した場合、全酸価が.～.mgKOH/g程度増加します。しかし、今回は全く増加が確認されていないことから、採油を実施した位置の油にTS－が混合されていない部位であった可能性が高いと思われます。以上のことから、運転再開後、潤滑油が十分に撹拌された状態で再度採油を実施し、全酸価および汚染状態を確認することを推奨します。
報告№108-0204 報告№108-5060 | 分析№108-01503 分析№108-02223 | 108-02223 | 年度に潤滑油を取替えた。潤滑油を取替えて年経過後の、汚染度、潤滑状態を確認する。分析の結果、計数汚染度、重量汚染度の各データは良好の範囲にあるものの、D－SOAPでメタルの主成分である錫が微量検出されたことから、軸受メタルに摩耗が発生していることが確認されました。この錫濃度からメタルの摩耗体積および摩耗深さを錫濃度、油量Lとして以下のように計算により求めたところ、錫の摩耗体積＝錫濃度×-×油量×.×÷錫密度＝.×-××.×÷.＝.平均的な摩耗深さ＝摩耗体積÷摩耗面積×＝.÷×＝.メタル表面の平均的な摩耗深さは.μmとなり、メタルの表面粗さをsと仮定すると摩耗は僅かであることが判りました。したがって、現在のところ軸受メタルは継続使用可能と判断しますが、念のため、摩耗の進行速度を把握しておくことが重要ですので、ヶ月以内に再度分析を実施し、摩耗の進行状況を確認することを推奨します。尚、を示す粘度、水分、全酸価、IRの各データは良好の範囲にあることから、この油は継続使用可能と判断します。
報告№109-09249 | 分析№109-001747 | 113-002390 | 潤滑油は継続使用可能と判断します。但し、酸化安定度が注意領域でした。軸受は継続使用可能な状態にあると判断します。更油、或いは酸化安定度の減少傾向確認酸化安定度はminと注意領域であり、酸化防止剤が減少していることが確認されました。継続使用した場合、酸化防止剤が減少することで基油の劣化に進展することが懸念されます。更油或いは、定期的な分析による酸化安定度の減少傾向の確認を推奨します。異常摩耗の早期発見パラメータであるIs値は前回のレベルから-レベルに低下し、良好領域でした。また、異常摩耗の兆候を示す摩耗粒子が顕著に観察されなかったことから、は良好と判断します。水分、汚染粒子数、汚染物重量の各データは良好です。．粘度、全酸価、有機物・有機化合物、色相の各データは良好です。但し、酸化安定度は注意領域でした。酸化安定度酸化安定度はminと注意領域であり、酸化防止剤が減少していることが確認されました。継続使用した場合、酸化防止剤が減少することで基油の劣化に進展することが懸念されます。
報告№109-09209 報告№109-09209 | 分析№109-001583 分析№109-001606 | 109-001606 | 分析の結果、全てのデータが良好であることから、このグリースは継続使用可能と判断します。特性低下全ての項目が良好の範囲にあったことから、特性低下は認められず良好と判断します。ちょう度は良好と判断します。ちょう度はと当社推奨の管理限界値であるから以内にあり、良好と判断します。滴点は良好と判断します。滴点は以上と新グリース値以上に比較して変化はなく、良好と判断します。全酸価は良好と判断します。全酸価は.mgKOH/gと新グリース値.mgKOH/gに比較してやや高くなっていたものの、今回の分析結果には劣化の兆候として現れる有機物・有機化合物が確認されていないことから、基油は良好と判断します。基油は良好と判断します。酸化劣化の兆候のパラメータである有機物・有機化合物は、今回の分析結果で確認されなかったことから、基油には劣化兆候はなく良好と判断します。
報告№109-09136 報告№112-00312 | 分析№109-001160 分析№112-001238 | 112-001238 | 濾過前の試料油を分析した結果、メタルの主成分である錫がD-SOAPで検出されました。メタルの摩耗年月の予備メタル交換後から今回までの累積錫濃度は、トライボレポートの累積錫濃度に示すとおりppmです。この累積錫濃度ppmと油量リットル、当社の経験からメタル面積の約分の程度が摩耗したと仮定し、平均的な摩耗深さを計算しました。その結果、平均的な摩耗深さはμmとなりました。メタルの初期の表面粗さをRmaxμmと仮定すると、この計算結果から約%程度摩耗しており、現状では継続使用可能な状態にあると推定されます。これらの障害発生に対する弊害を勘案の上、次年度もトライボ診断を実施し、摩耗の進行状況を確認することを推奨します。
|  | 10402069 | 分析NO － 年月日 トライボシステム診断レポート会社名 ○○殿 分析項目 機種 新油 粘度指数 流動点 機番・使用箇所 ラインサブ 粘度 引火点 油名 キャッスルオートフルードスペシャル 水分 銅板腐食 油種 車両用特殊潤滑油 全酸価 粘度 採油日 年月日 NAS等級 他情報 重量汚染度 摩耗状態の判定良好注意要処置汚染状態の判定良好注意要処置良好注意要処置総合考察＜＞粘度指数はであった。粘度はmm/s、粘度は.mm/sであった。水分はppmであった。全酸価は.mgKOH/gであった。汚染度NAS級、重量汚染度.mg/mlであった。流動点は.であった。引火点はであった。銅板腐食はaであった。
報告№109-09136 報告№112-00212 | 分析№109-001160 分析№112-000866 | 112-000866 | 分析の結果、グリースは劣化していないことが分かりました。グリース中の金属分析ではベアリングと保持器の材質である、鉄、鉛、クロム、アンチモンが高濃度で検出され、さらにボールネジ軌道面では局部的に油膜切れが発生していると推定されます。フェログラフィー摩耗粒子および摩耗形態摩耗粒子で比較的多く観察された粒子および潤滑部で発生している摩耗形態は、潤滑状態が正常な場合に発生する摩耗粒子・マイルド摩耗外部から混入したと思われる鉄錆等でした。潤滑状態摩耗粒子の観察結果から総合的に判断した結果、μm以下の摩耗粒子が支配的であることから、軌道面ではμm程度の凹み、いわゆるマイクロディンプルが発生していると推定されるものの、潤滑状態は正常な状態にあると判断します。Iカップリング発光分光分析【D－SOAP】検出された金属元素から発生箇所を推定すると、以下の通りでした。鉄、鉛、銅、クロム、アンチモン・ボールネジ軌道面、保持器等リン、亜鉛、カルシウム、アルミニウム、ナトリウム・添加剤、増ちょう剤、外部混入異物このうち、機械部品が摩耗したと思われる元素はのグループです。グリースのちょう度、滴点、IRの各データは良好でした。酸価は、mgKOH/gと新グリース値の.mgKOH/gに比較して高い値でした。IRの結果で油劣化の兆候を示すカルボン酸の吸収は確認されていませんが、酸価が非常に高いことから給脂間隔を短縮するなどの劣化防止対策が必要と思われます。
|  | 10402064 | 分析NO － 年月日 トライボシステム診断レポート会社名 ○○殿 分析項目 機種 新油 粘度指数 流動点 機番・使用箇所 ライン 粘度 引火点 油名 ダフニースーパーハイドロAT 水分 比重 油種 作動油 全酸価 銅板腐食 採油日 年月日 NAS等級 粘度 他情報 重量汚染度 摩耗状態の判定良好注意要処置汚染状態の判定良好注意要処置良好注意要処置総合考察＜＞粘度指数はであった。粘度はmm/s、粘度はmm/sであった。水分はppmであった。全酸価は.mgKOH/gであった。汚染度NAS級＜、重量汚染度.mg/mlであった。流動点は.であった。引火点はであった。密度は.g/cmであった。銅板腐食はaであった。
報告№109-09249 報告№111-00162 | 分析№109-001747 分析№111-000901 | 111-000901 | 潤滑油は継続使用可能な状態にあるものの、サイクロ減速機内の摩耗の進行が確認されたため、以下の対策を推奨します。摩耗の進行を監視するため、定期的に分析を実施し、摩耗の進行状況を確認することを推奨します。フェログラフィー異常摩耗の早期発見パラメータとして摩耗粒子を定量化して評価するフェログラフィーのIs値は、潤滑状態が正常なの乗でした。摩耗粒子の形態で比較的多く観察された粒子は、潤滑状態が正常な場合に発生する摩耗粒子、局部的に高圧・高温となる場合に発生するフリクションポリマでした。これらの摩耗粒子が観察された場合、潤滑部で発生している摩耗形態は、正常なマイルド摩耗であり、そして局部的ではあるものの高圧・高温の箇所が発生していることも分かります。フリクションポリマは、潤滑油がギヤ歯面に押し込められ高圧状態になると同時に、圧縮熱により高温状態になった結果、基油自身が重合反応を起こし生成することが知られています。そのため、高圧高温状態の解消がなされなければ、潤滑油の劣化が進行し、粘度上昇に因る潤滑異常に進展する場合があります。Iカップリング発光分光分析供試のギヤ油を分析した結果、検出された金属は油中金属元素の結果表に示すように、鉄、銅、錫、リン、亜鉛、カルシウム、バリウム、アルミニウム、ケイ素、ナトリウムでした。これら検出された金属元素から発生箇所を推定すると、鉄、銅、錫・ギヤ・軸受等リン・オイル添加剤亜鉛、カルシウム、バリウム、アルミニウム、ケイ素、ナトリウム・外部混入異物であると思われます。このうち、機械部品が摩耗したと思われる元素はのグループです。汚染粒子数は当社推奨の管理限界値を超えていました。フィルタ表面の異物観察で表面が茶褐色で金属片、鉄錆、砂等が観察されたことから、汚染度が高い要因は、摩耗とスラッジ、そして外部混入異物の影響と思われます。粘度、全酸価、酸化安定度、有機物・有機化合物の各データは良好でした。分析結果特性低下特性低下に係るパラメータの分析結果は良好と判断します。粘度粘度は.mm/sと新油値.mm/sに対する粘度変化率は-％で、当社推奨の管理限界値である±％以内にあり、良好と判断します。全酸価添加タービン油の全酸価は、油メーカによって初期値が違うため統一した管理基準を設定するのが困難であることから、当社では管理限界値を設定しておらず、新油分析値との比較及び他の分析項目の結果より全酸価の状態判断を行います。その結果、全酸価は.mgKOH/gと新油値.mgKOH/gに比較して若干高くなっていますが、IRチャートに示すように劣化の兆候として現れるカルボン酸などの有機物・有機化合物の発生が確認されていないことから、良好と判断します。酸化安定度酸化安定度はminであり、当社推奨の管理限界値のmin以上であることから良好と判断します。有機物・有機化合物有機物・有機化合物は、IRチャートによる新油分析値との比較の結果、cm-付近に劣化の兆候を示すカルボン酸の吸収が確認されていないことから、良好と判断します。色相はLであり、新油値のLに比較して高い値でした。汚染に係るパラメータの分析結果は、汚染粒子数は当社推奨の管理限界値を超えていました。水分はであり、当社推奨の管理限界値の以下であることから良好と判断します。汚染粒子数はNAS級以上であり、当社推奨の管理限界値のNAS級を超えていました。汚染度物重量はmg/mlでした。摩耗フェログラフィーによる摩耗粒子の観察の結果、潤滑状態が正常な場合に発生する摩耗粒子、局部的に高圧・高温となる場合に発生するフリクションポリマが比較的多く観察されました。異常摩耗の早期発見パラメータであるフェログラフィーのIs値がの乗と良好の範囲にあるものの、摩耗粒子の形態観察の結果、潤滑状態が正常な場合に発生する摩耗粒子、局部的に高圧・高温となる場合に発生するフリクションポリマが比較的多く観察されました。金属濃度SOAP法により金属濃度を測定した結果、潤滑箇所で発生する金属接触によって検出される鉄がppm、錫がppm、油の添加剤成分であるリンがppm、外部から混入したと思われる亜鉛がppm、アルミニウムがppm、ケイ素がppm、ナトリウムがppm検出されました。金属濃度酸溶解法により金属濃度を測定した結果、潤滑箇所で発生する金属接触によって検出される鉄がppm、銅が、錫が、油の添加剤成分であるリンが、外部から混入したと思われるカルシウムが、バリウムが、ナトリウムが検出されました。
報告№109-09136 報告№111-00663 | 分析№109-001160 分析№111-003332 | 111-003332 | 軸受は継続使用可能な状態にあると判断します。但し、SOAPの銅濃度が高いことから、以下の対策が必要です。定期的な分析今後、油劣化の進行が懸念されるため、定期的に分析を実施し、摩耗および酸化劣化の進行状況を確認することを推奨します。傾向監視のための次回採油時期は、最短で約時間となります。この時間は、油中汚染物が均一になるために必要とする時間であり、再分析により状態を確認するには、この時間以上の時間が経過すれば可能になりますので、次回採油時期はこのことを参考に検討されることを提案します。フェログラフィー異常摩耗の早期発見パラメータとして摩耗粒子を定量化して評価するフェログラフィーのIs値は、前回ののマイナス乗から変化はなく、摩耗が安定していることを示していました。Iカップリング発光分光分析供試の潤滑油を分析した結果、検出された金属元素は、SOAPの結果表に示すように、銅、リン、亜鉛、カルシウム、ナトリウムが検出されました。これらの検出された金属元素から発生箇所を推定すると銅・軸受等リン、亜鉛・オイル添加剤カルシウム、ナトリウム・外部混入異物であると思われます。このうち、機械部品が摩耗したと思われる元素はのグループです。銅の溶出前回に比較してSOAPの結果、銅がppmからppmに増加していました。提供して頂いた情報によれば、ボイラ給水ポンプのラビンリンスリングに銅が使用されていると思われますので、この部位の銅が検出されているか、或いは、潤滑油中の亜鉛系添加剤が銅と反応して溶出させていると推定されます。銅濃度は、別紙鉱油の酸化に対する金属触媒の影響に示すように濃度の増加とともに酸化速度が加速しますので、注意が必要です。前回に比較して計数汚染度はNAS級からNAS級にランク減少し、良好でした。前回に比較して酸価はmgKOH/gからmgKOH/gに低下し、良好でした。分析結果酸価は良好と判断します。酸価はmgKOH/gと新油値mgKOH/g以下にあり、良好と判断します。は良好と判断します。計数汚染度計数汚染度はNAS級と当社推奨の管理限界値のNAS級以内にあり、良好と判断します。重量汚染度は.mg/mlと当社推奨の管理限界値のmg/ml以内にあり、良好と判断します。機器の潤滑状態前回同様にSOAPの銅が高い値でした。SOAPSOAPの結果、油の添加剤成分であるリン、亜鉛が検出されました。一方、銅が検出されました。銅を使用した部分の溶出が進行していると考えられます。この溶出は検出された亜鉛系添加剤の成分と銅が反応し、溶出することが知られています。別紙鉱油の酸化に対する金属触媒の影響に示すように銅濃度が増加すると酸化速度が速まります。D－SOAPD－SOAPの結果、摩耗により発生する鉄が検出されていないことから、良好と判断します。フェログラフィー異常摩耗の早期発見パラメータであるフェログラフィーのIs値がのマイナス乗と良好の範囲にあり、潤滑状態は正常と判断します。
報告№109-09514 報告№109-09514 | 分析№109-003213 分析№109-003213 | 109-003213 | ・摩耗状態油中金属分析の結果、潤滑油中から鉄が検出されましたが、この鉄は粒子の観察結果から異物の噛み込みなどで発生する切削粒子と金属接触が厳しい場合に発生するシビア粒子であることがわかりました。また、局部的に高圧・高温となる場合に発生するフリクションポリマも観察されたことから、潤滑部では切削摩耗と凝着摩耗が発生していることが分かりました。観察された摩耗粒子の材質と形態を、SEM・XMAで詳細に観察した結果、鉄、クロム、マンガンを含む粒子が多いことから、摩耗の発生箇所は転がり軸受軌道面であると推定されます。異常摩耗の早期発見パラメータであるフェログラフィーのIs値がの乗とやや厳しい範囲にあるものの、転がり軸受寿命の指標としている摩耗粒子が観察されなかったことからフレーキングは発生していないと判断できます。転がり軸受内に切削摩耗が発生している場合、軸受の寿命が分の程度に低下することが知られており、定期的なトライボ診断による状態監視が必要と考えます。また、切削摩耗発生の原因となる混入異物が残留している場合、この異物により切削摩耗が継続して発生する可能性があります。フリクションポリマは、潤滑油が軸受軌道面で高圧下に押し込められ高圧状態になると同時に、圧縮熱も発生して高温状態になります。その結果、潤滑油が重合して発生することが知られています。そのため、高圧高温状態の解消がなされなければ、潤滑油は劣化する場合があります。・汚染度汚染粒子数はNAS級と当社推奨の管理限界値に到達していました。汚染度が高い要因は、摩耗によるものと思われます。・酸化安定度がminと新油値のminに比較してmin減少し、有機物・有機化合物の結果、新油で確認されているcm-付近のピークが使用油では確認されませんでした。今後、酸化防止剤の減少に伴い、基油の劣化が進行することが懸念されます。潤滑油および軸受は継続使用可能な状態にあると判断します。今後、潤滑油の劣化が進行することが懸念されるため、更油を推奨します。切削摩耗等の進行を監視するために、定期的に分析を実施し、摩耗の進行状況を確認されることを推奨します。次回分析の時期を理論的に求めたところ、最短で約時間となります。この時間は、油中汚染物が均一になるために必要とする時間であり、この時間を経過すれば、再分析の結果から状態の傾向を確認することが可能となりますので、これを参考に次回分析時期を検討されることを提案します。特性低下酸化安定度がminと新油値のminに比較してmin減少し、有機物・有機化合物の結果、新油で確認されているcm-付近のピークが使用油では確認されませんでした。粘度粘度は.mm/sと新油値.mm/sに対する粘度変化率は+％で、当社推奨の管理限界値である±％以内にあり、良好と判断します。全酸価添加タービン油については、当社では管理限界値を設定しておらず、新油分析値との比較及び他の分析項目の結果より全酸価の状態判断を行います。その結果、全酸価は.mgKOH/gと新油値.mgKOH/g以内にあり、良好と判断します。酸化安定度酸化安定度はminであり、当社推奨の管理限界値のmin以上にあるものの、低い値でした。有機物・有機化合物有機物・有機化合物は、IRチャートによる新油分析値との比較の結果、cm-付近に劣化の兆候を示すカルボン酸の吸収が確認されていないことから、良好と判断します。但し、新油で確認されているcm-付近のピークが使用油では確認されませんでした。汚染粒子数は当社推奨の管理限界値に到達していました。水分はppmであり、当社推奨の管理限界値の以下であることから、良好と判断します。汚染粒子数はNAS級であり、当社推奨の管理限界値のNAS級に到達していました。汚染度物重量はmg/mlであり、当社推奨の管理限界値のmg/ml以内であることから、良好と判断します。摩耗フェログラフィーによる摩耗粒子の観察の結果、異物の噛み込みなどで発生する切削粒子、金属接触が厳しい場合に発生するシビア粒子、局部的に高圧・高温となる場合に発生するフリクションポリマ、外部から混入したと思われる砂等が比較的多く観察されました。異常摩耗の早期発見パラメータであるフェログラフィーのIs値がの乗と当社基準値と比較して高い範囲にあり、摩耗粒子の形態観察の結果、異物の噛み込みなどで発生する切削粒子、金属接触が厳しい場合に発生するシビア粒子、局部的に高圧・高温となる場合に発生するフリクションポリマ、外部から混入したと思われる砂等が比較的多く観察されました。電子顕微鏡写真・X線マイクロアナライザー摩耗粒子診断で観察された粒子を電子顕微鏡写真・X線マイクロアナライザーで詳細に観察した結果、鉄、マンガン、クロムを含む粒子が観察されました。金属濃度SOAP法により金属濃度を測定した結果、鉄、ニッケルが僅かに検出されましたが、良好と判断します。金属濃度酸溶解法により金属濃度を測定した結果、鉄、外部から混入したと思われるリン、バリウム、カルシウム、マグネシウムが僅かに検出されましたが、良好と判断します。
報告№109-09136 報告№113-00578 | 分析№109-001160 分析№113-002437 | 113-002437_date140304 | 異常摩耗の早期発見のパラメータであるIs値は、レベルと、やや高い値でした。また、潤滑部の摩耗が認められたため、定期的に潤滑油分析を実施し、摩耗推移を監視することが有用と考えます。フェログラフィーで観察された代表的な粒子は以下の通りです。正常な摩耗粒子・潤滑状態が正常なマイルド摩耗により発生。切削粒子・異物や金属表面の微小突起による切削摩耗により発生。シビア粒子・潤滑状態がやや厳しい凝着摩耗により発生。極微小領域で油膜切れが発生したことを示します。切削粒子、シビア粒子は、摩擦面が将来的に異常摩耗へ進展する可能性を示唆しているため、傾向監視が有用と思われます。詳細は、別紙傾向監視が必要な摩耗粒子をご覧ください。尚、ご提供いただいた新油からFBKタービンに含まれていないリン、亜鉛が検出されたことから、新油はFBKタービンではないと考えられます。計数汚染度はNAS級を上回っており、当社推奨の管理限界値を超えていました。水分濃度が高く、フィルタ残渣に金属片や粘ちょう物が確認されたことから、汚染度が高い原因は水分、摩耗粒子、スラッジの影響と考えられます。粘度、酸価、IRの各データは良好です。水分はppmと当社推奨の管理限界値を超えていました。今後、水分の影響により金属表面で腐食摩耗が発生し、発生した鉄錆等の粒子が潤滑部に噛み込み、摩耗が進行することが懸念されます。
報告№107-4545 報告№109-09584 | 分析№107-02185 分析№109-003611 | 109-003611 | 前回に比較しての各データに変化はなく、良好でした。潤滑油は継続使用可能な状態にあると判断します。は良好と判断します。粘度粘度は.mm/sと新油値.mm/sに比較して、粘度変化率は-％で、当社推奨の管理限界値である±％以内にあり、良好と判断します。粘度粘度はmm/sでした。粘度指数粘度指数はでした。水分はppmと当社推奨の管理限界値の以下であり、良好と判断します。全酸価全酸価はmgKOH/gと新油値mgKOH/g以内にあり、良好と判断します。
報告№109-09249 報告№112-00273 | 分析№109-001747 分析№112-001100 | 112-001100_date121024 | 潤滑油および対象設備は継続使用可能な状態にあると判断します。但し、今後も摩耗の進行を傾向監視するため、以下の対策を推奨します。定期的な分析凝着摩耗の進行を監視するため、定期的に分析を実施し、分析データによる摩耗の進行状況を確認することを推奨します。はフェログラフィーおよびSOAP／D-SOAPの結果から総合的に判断した結果、やや厳しい状態にあると考えられます。フェログラフィー【定量分析：Is値】Is値は異常摩耗の早期発見パラメータのつで、摩耗粒子を定量化するために用います。今回のIs値はの乗と低い値でした。フェログラフィー【定性分析：摩耗粒子および摩耗形態観察】分析結果から比較的多く観察された粒子は、以下の通りでした。正常な摩耗粒子・潤滑状態が正常なマイルド摩耗により発生。シビア粒子・潤滑状態がやや厳しい凝着摩耗により発生。金属潤滑部が局部的に油膜切れを起していると考えられます。黒錆・潤滑状態がやや厳しい凝着摩耗により発生。金属接触が厳しく、且つ、高い摩擦熱が発生していると考えられます。Iカップリング発光分光分析【SOAP／D-SOAP】検出された金属元素から発生箇所を推定すると、以下の通りでした。鉄、亜鉛・ギヤ、軸受等カルシウム、ナトリウム、マグネシウム・外部混入異物水分、汚染粒子数、汚染度物重量は共に良好でした。．粘度、全酸価、酸化安定度、有機物・有機化合物の各データは良好でした。分析結果特性低下特性低下に係るパラメータの分析結果は良好と判断します。粘度粘度はmm/sと新油値mm/sに対する粘度変化率は+％で、当社推奨の管理限界値である±％以内にあり、良好と判断します。全酸価添加油の全酸価は、油メーカによって初期値が違うため統一した管理基準を設定するのが困難であることから、当社では管理限界値を設定しておらず、新油分析値との比較及び他の分析項目の結果より全酸価の状態判断を行います。その結果、全酸価は.mgKOH/gと新油値.mgKOH/gに比較して若干高くなっていますが、IRチャートに示すように劣化の兆候として現れるカルボン酸などの有機物・有機化合物の発生が確認されていないことから、良好と判断します。酸化安定度酸化安定度はminであり、当社推奨の管理限界値のmin以上であることから良好と判断します。有機物・有機化合物有機物・有機化合物は、IRチャートによる新油分析値との比較の結果、cm-付近に劣化の兆候を示すカルボン酸の吸収が確認されていないことから、良好と判断します。色相はLであり、新油値のL.に比較して大きな変化はないことから、良好と判断します。汚染に係るパラメータの分析結果は良好と判断します。水分はであり、当社推奨の管理限界値の以下であることから良好と判断します。汚染粒子数はNAS級であり、当社推奨の管理限界値のNAS級以下であることから良好と判断します。汚染度物重量は.mg/mlであり、当社推奨の管理限界値のmg/ml以下であることから良好と判断します。摩耗フェログラフィーによる摩耗粒子の観察の結果、潤滑状態が正常な場合に発生する摩耗粒子、金属潤滑部が局部的に油膜切れを起して発生するシビア粒子、金属接触が厳しく、且つ、摩擦熱が高い場合に発生する黒錆が比較的多く観察されました。異常摩耗の早期発見パラメータであるフェログラフィーのIs値がの乗と良好の範囲にあるものの、摩耗粒子の形態観察の結果、潤滑状態が正常な場合に発生する摩耗粒子、金属潤滑部が局部的に油膜切れを起して発生するシビア粒子、金属接触が厳しく、且つ、摩擦熱が高い場合に発生する黒錆が比較的多く観察されました。金属濃度SOAP法により金属濃度を測定した結果、潤滑箇所で発生する金属接触によって検出される亜鉛がppm、外部から混入したと思われるマグネシウムがppm検出されました。金属濃度D-SOAP法により金属濃度を測定した結果、潤滑箇所で発生する金属接触によって検出される鉄が、亜鉛が、外部から混入したと思われるカルシウムが、ナトリウムが検出されました。
報告№108-0227 報告№110-00747 | 分析№108-01664 分析№110-003534 | 110-003534 | は、油の粘度変化率、油中のスラッジの発生量などを判断パラメータに、粘度、全酸価、IR、RBOTで評価します。分析の結果、油の粘性を示す粘度は、新油値の.mm/sに比較して粘度変化率が+％の.mm/sとほぼ変化はなく、また油中のスラッジの発生量を示す全酸価は、新油値の.mgKOH/gに対して.mgKOH/gでほぼ変化が見られず劣化は確認されていない。さらにはIRの結果でも油が劣化した場合に発生するカルボン酸の発生も確認されず、酸化防止剤の残存量を示すRBOTは、限界値minに比較して、十分に残量があるminであった。以上のように、の健全性を示す各パラメータは全て良好であり、潤滑油の劣化は確認されませんでした。油の余寿命は、使用油の使用期間または使用時間が不明であったため、ご依頼の油の余寿命に関する検討は行えませんでした。ただし、分析の結果で新油値がminであったことから、使用期間をヶ月間と仮定すれば余寿命は十二分にあると言えます。可能であれば、使用期間、あるいは使用時間の情報をご提供下さい。油中の水分を計測した結果、水分は.ppmと新油と同等であり、継続使用可能な状態にあることが確認されました。潤滑油は継続使用可能な状態にあると判断します。
報告№106-6023 報告№106-6042 | 分析№106-00388 分析№106-00851 | 106-00851 | 初期試験を実施した結果、濾過効率の変化がなければ摩耗は安定していると判断します。また、潤滑油も継続使用が可能と判断します。これらのことは、前回に比較して、計数汚染度は等級に変化がないことSOAP／D-SOAPの鉄濃度に変化がないこと異常摩耗の早期発見パラメータであるフェログラフィーのIs値が.と良好の範囲にあること以上のことから判断しました。但し、調速機圧油には濾過機が設置されているため、油中汚染度は常時清浄な状態に保持され、摩耗に変化が生じても検出出来ない可能性もありえます。そこで、より正確に解析するために濾過機の入口と出口から採油を実施し、正確な濾過効率を元に摩耗の進行状況を確認されることを推奨します。尚、RBOTがminと前回のminに比較してmin上昇しています。RBOTの試験規格では、繰り返し許容差を下式により規定しています。許容差＝×回の測定値の平均この式より、今回の分析値ではminが繰り返し許容差です。したがって、今回のRBOT値の上昇はバラツキの範囲にあると考えられます。
報告№108-0227 報告№113-00519 | 分析№108-01664 分析№113-002187 | 113-002187 | 潤滑油の粘度の低下が確認されたことから、潤滑部で油膜切れなどによる摩耗の発生が懸念され、水分が高いことから金属表面で腐食摩耗が発生し、発生した鉄錆等の粒子が潤滑部に噛み込み摩耗が進行する懸念があります。対象設備は継続使用可能と判断します。但し、油中からカルシウム化合物が非常に高い濃度で検出されており、この化合物がメタルの摩耗を促進させる懸念があります。更油と次回点検でピストンリング、シリンダライナの点検粘度の低下および高い水分濃度の影響で摩耗が進行する懸念がありますまた、油中からカルシウム化合物が非常に高い濃度で検出されたため、この化合物がコンロッドメタルやクランクメタルの摩耗を促進させる懸念があることから、更油を推奨します。カルシウム化合物発生の原因は、ピストンリング、シリンダライナの摩耗によって燃焼ガスのシール性が低下し、燃焼ガス中の硫黄分と油中のカルシウム添加剤が反応するためと考えられます。そのため、次回点検ではピストンリング、シリンダライナの摩耗状態の点検を推奨します。定期的な分析今後の摩耗の推移を監視するため、定期的な分析実施を推奨します。最適な採油方法本試料油は、機器停止中にストレーナから採油されているため、別紙油中粒子の沈降の影響に示すように、油中粒子などの固形物は沈降の影響を受けて分析データが低濃度に出ていると推定されます。正確なデータによる診断を行うためにも、今後の採油は、極力運転中もしくは停止直後の油槽中層部から実施されることを推奨します。新油との比較による評価を示す粘度、塩基価は新油値を基準として評価しています。今回、当社に粘度、塩基価の新油値がないことから、新油カタログ値と比較し評価を行いましたが、正確な診断を行うためにも、分析を実施する場合は、使用している新油を同時に分析することをご検討下さい。対象設備の摩耗状態異常摩耗の早期発見のパラメータであるIs値は、前回のレベルからレベルに低下しているものの、やや高い値でした。また、潤滑部の摩耗が認められたため、定期的に潤滑油分析を実施し、摩耗推移を監視することが有用と考えます。フェログラフィーで観察された代表的な粒子は以下の通りです。正常な摩耗粒子・潤滑状態が正常なマイルド摩耗により発生。黒錆・潤滑状態がやや厳しい凝着摩耗により発生。局部的な厳しい金属接触と高い摩擦熱が発生していたことを示します。黒錆は、摩擦面が将来的に異常摩耗へ進展する可能性を示唆しているため、傾向監視が有用と思われます。詳細は、別紙傾向監視が必要な摩耗粒子をご覧ください。固形カルシウム化合物の生成D-SOAPでカルシウムがppm検出されました。この固形カルシウムは、潤滑油に混入した燃焼ガス中の酸成分がカルシウム添加剤と中和反応して生成される比較的硬い化合物のため、摺動面に噛み込み、切削摩耗が進行することが懸念されます。詳細は、別紙固形カルシウム化合物の生成をご覧ください。コンロッドメタル、クランクメタルの摩耗SOAP/D-SOAPでメタルの主成分である錫、ニッケル、鉛、銅が検出されたことから、コンロッドメタル、クランクメタルが局所的に摩耗していると推定されました。ディーゼルエンジンのメタルは、別紙コンロッドメタル・クランクメタルの摩耗に示すように、ホワイトメタル層、ニッケル層、銅と鉛の合金であるケルメット層の順に積層構造になっています。今回、ケルメット層の銅、鉛が検出されたことから、ホワイトメタルの一部が摩耗により消失し、その下にあるケルメット層の摩耗が発生している可能性があります。現在のところ低濃度であることから継続使用に支障がない範囲であると判断しますが、今後、摩耗が進行し異常摩耗に進展することを防止するため、傾向分析による摩耗推移の監視が有用です。計数汚染度は前回同様、NAS級を上回っており、汚染されていました。粘度粘度はmm/sでした。当社に新油値がないことから、新油カタログ値と比較し評価すると、新油カタログ値のmm/sに比較して粘度変化率が-％となっており、当社推奨の管理限界値である±％を超えていました。ディーゼルエンジンオイルの粘度低下については、別紙エンジンオイルの粘度低下メカニズムを御覧下さい。水分はppmと当社推奨の管理限界値を超えていました。今後、水分の影響でエンジン内部に錆が発生し、その影響で摩耗が発生する懸念があります。塩基価は、mgKOH/gでした。当社に新油値がないことから、新油カタログ値と比較し評価すると、新油値mgKOH/gに比較して大きな変化はないことから、良好と判断します。IRIRの結果、酸化劣化の兆候を示すカルボン酸の吸収が確認されなかったことから、良好と判断します。
報告№103-6146 | 分析№103-02738 | 103-02738 | 臨時分析・濾過前の試料油を分析した結果、観察された摩耗粒子の中には、前回と同じ球状粒子がありました。球状粒子は、摩擦熱が高い場合に発生するため、異常の兆候を示す形態のパラメータとしており、この摩耗粒子が発生する場合、潤滑状態に注意が必要です。球状粒子の発生原因は一般に、溶接工事、溶接作業などによる溶接スパッタの混入、電食による発生、厳しい金属接触による摩耗、が考えられます。今回の結果は前回と同様で、観察された球状粒子の数に変化がないことから、一時的に外部から混入したと考えられ、の溶接スパッタの混入が原因と考えられました。尚、計数汚染度、SOAP／D－SOAPのデータに変化はなく、フェログラフィーのIs値のデータが減少傾向を示していることから、潤滑状態は良好と判断します。
報告№104-0274 | 分析№104-02051 | 104-02051 | 分析の結果、摩耗粒子形態観察で外部から混入した砂が多く観察されました。混入による影響は直ちにないものの、今後、これらの異物が摺動面に噛み込み摩耗が進行することが懸念されるため、～ヶ月後に再度分析を実施し、汚染状況及び摩耗の進行状況を確認されることを推奨します。これらのことは、異常摩耗の早期発見パラメータであるフェログラフィーのIs値が、と良好の範囲にあるものの、摩耗粒子形態観察の結果、外部から混入した砂が多く観察されたこと以上のことから判断しました。
報告№109-09136 報告№111-00553 | 分析№109-001160 分析№111-002594 | 111-002594 | 軸受は継続使用可能な状態にあると判断します。前回に比較してSOAP／D－SOAPの結果で、鉄および錫濃度に大きな変化はなく、異常摩耗の早期発見パラメータであるフェログラフィーのIs値がのマイナス乗と良好でした。前回に比較して計数汚染度はNAS級から等級に変化はなく、良好でした。分析結果は良好と判断します。計数汚染度計数汚染度はNAS級と当社推奨の管理限界値のNAS級以内にあり、良好と判断します。重量汚染度はmg/mlと当社推奨の管理限界値のmg/ml以内にあり、良好と判断します。機器の潤滑状態機器の潤滑状態は正常と判断します。SOAPSOAPの結果、摩耗により発生する錫が検出されました。D－SOAPD－SOAPの結果、摩耗により発生する鉄および錫が検出されていないことから、良好と判断します。フェログラフィー異常摩耗の早期発見パラメータであるフェログラフィーのIs値がのマイナス乗と良好の範囲にあり、潤滑状態は正常と判断します。
報告№109-09136 報告№114-00253 | 分析№109-001160 分析№114-000852 | 114-000852 | 軸受は継続使用可能な状態にあると判断します。異常摩耗の早期発見のパラメータであるフェログラフィーのIs値は、-レベルと正常です。また、異常摩耗の兆候を示す摩耗粒子が顕著に観察されなかったことから、は良好と判断します。計数汚染度、重量汚染度は共に良好です。
報告№109-09136 報告№113-00597 | 分析№109-001160 分析№113-002529 | 113-002529 | 異常摩耗の早期発見のパラメータであるIs値は、前回の-レベルから-レベルに上昇しているものの、正常でした。また、観察された粒子は極少量だったことから、は良好と判断します。計数汚染度は前回のNAS級からNAS級にランク上昇し、当社推奨の管理限界値以下であるものの、やや高い値でした。フィルタ残渣に、鉄錆、砂等が確認されたことから、汚染度が高い要因は摩耗と外部混入異物の影響と思われます。．粘度、酸価、IRの各データは良好です。水分は.ppmと当社推奨の管理限界値以下であるものの、やや高い値でした。今後の水分濃度の推移に注意が必要です。
報告№109-09375 報告№110-00091 | 分析№109-002519 分析№110-000351 | 110-000351 | ・摩耗状態潤滑油中からはSOAP／D－SOAPで銅、D－SOAPで鉄が検出されました。検出された金属は、粒子の観察結果から異物の噛み込みにより発生する切削粒子と銅合金でした。これらのことから、潤滑部では切削摩耗が発生していることが分かりました。本軸受は、転がり軸受寿命の指標としている摩耗粒子が観察されなかったことから、フレーキングは発生していないものの、異常摩耗の早期発見パラメータであるフェログラフィーのIs値がの乗と高い範囲にあることから、潤滑状態は厳しい状態にあると思われます。観察された摩耗粒子には銅合金が観察されたことから、保持器等の銅合金を使用した箇所の摩耗が確認されました。保持器で摩耗が発生している場合、今後転動体と保持器のギャップが大きくなり、それにより振動が増大し、フレーキングに進展することが懸念されます。・汚染度計数汚染度はNAS級以上と当社推奨の管理限界値に到達していました。D－SOAPで亜鉛、カルシウム、ナトリウムが検出され、フィルタ表面の異物観察で銅合金、鉄錆、砂等が観察されたことから、汚染度が高い要因は、摩耗、スラッジと外部混入異物の影響と思われます。結論軸受は継続使用可能な状態にあるものの、以下の対策が必要です。今後、切削摩耗の進行を監視するため、定期的に分析を実施し、摩耗の進行状況を確認されることを推奨します。次回分析の時期を理論的に求めたところ、最短で約時間となります。この時間は、油中汚染物が均一になるために必要とする時間であり、この時間を経過すれば、再分析の結果から状態の傾向を確認することが可能となりますので、これを参考に次回分析時期を検討されることを提案します。計数汚染度は当社推奨の管理限界値を超えていました。計数汚染度計数汚染度はNAS級以上と当社推奨の管理限界値のNAS級を超えていました。重量汚染度はmg/mlでした。機器の潤滑状態摩耗粒子の形態観察の結果、異物の噛み込みなどで発生する切削粒子、銅合金が比較的多く観察されました。SOAPSOAPの結果、摩耗により発生する銅、油の添加剤成分であるリン、亜鉛が検出されました。D－SOAPD－SOAPの結果、摩耗により発生する鉄および銅、油の添加剤成分であるリン、亜鉛が検出されました。フェログラフィー異常摩耗の早期発見パラメータであるフェログラフィーのIs値がの乗とやや高く、摩耗粒子の形態観察の結果、異物の噛み込みなどで発生する切削粒子、銅合金が比較的多く観察されました。
報告№108-5071 報告№111-00598 | 分析№108-02721 分析№111-002815 | 111-002815 | 潤滑油は継続使用可能な状態にあると判断します。但し、消泡性能が低下していることから、以下の対策を推奨します。追加分析消泡性能が低下した場合、ギヤ歯面での油膜形成に影響が出て摩耗が進展することがありますので、フェログラフィーおよびSOAP-Tを追加して摩耗により発生する油中金属濃度や潤滑状態を確認することを推奨します。泡立ち試験泡立ち試験の結果は、一般的には消泡性能が低下していると判断できる値の-でしたが、前回同様に新油値の-であるのに比較して高い値であったことから、消泡性能が低下していることが分かりました。今後の使用状況によっては油の酸化劣化が進行したり、ギヤ歯面およびベアリング軌道面で油膜切れが発生したりする場合があるため、消泡剤の添加による消泡性能の改善など何らかの対応が必要になると思われます。分析結果泡立ち試験の結果、消泡性能が低下していました。粘度粘度は.mm/sと新油値mm/sに比較して、粘度変化率は-％で、当社推奨の管理限界値である±％以内にあり、良好と判断します。泡立ち試験泡立ち試験は-と新油値に比較して高い値でした。水分はppmと当社推奨の管理限界値の以下であり、良好と判断します。全酸価全酸価は.mgKOH/gと新油値.mgKOH/gに比較して高いものの、IRの結果で油劣化の兆候を示すカルボン酸の吸収が確認されていないことから、良好と判断します。
報告№109-09270 報告№109-09270 | 分析№109-001992 分析№109-001992 | 109-001992 | 潤滑油および本軸受は継続使用可能な状態にあると判断しますが、定期的に分析を実施し、摩耗の進行状況を確認されることを推奨します。次回採油時期は、理論的に求めると最短で約時間となります。この時間は、油中汚染物が均一になるために必要とする時間であり、この時間を経過すれば、再分析の結果から潤滑状態の傾向を確認することが可能となります。理論時間を参考に次回採油時期を検討されることを推奨します。
報告№109-09166 報告№109-09166 | 分析№109-001363 分析№109-001363 | 109-001363 | 分析の結果、観察された摩耗粒子には、金属接触が厳しい場合に発生するシビア粒子が多く観察されました。発生している摩耗形態は凝着摩耗でした。異常摩耗の早期発見パラメータであるフェログラフィーのIs値は、前回のの乗から今回の乗に桁上昇し、潤滑状態が厳しくなりつつあることを示していました。今後、さらに摩耗が進行することが懸念されます。定期的に分析を実施し、摩耗の進行状況を確認されることを推奨します。次回分析の時期を理論的に求めたところ、最短で約時間となりした。この時間は、油中汚染物が均一になるために必要とする時間であり、この時間を経過すれば、再分析の結果から状態の傾向を確認することが可能となりますので、これを参考に次回分析時期を検討されることを推奨します。尚、トライボ診断では、バックラッシの増加量を分析結果から計算できますので、構造が確認できる図面、ギヤの形式、歯形、モジュール、歯数、回転数、増速比、歯幅をお知らせ下さい。計算結果をご報告いたします。計数汚染度はやや高い値となっています。計数汚染度はやや高い値となっています。計数汚染度はNAS級と当社推奨の管理限界値のNAS級以内にあるものの、やや高い値となっています。重量汚染度はmg/mlとなっています。重量汚染度はmg/mlとなっています。機器の潤滑状態フェログラフィーの結果、金属接触が厳しい場合に発生するシビア粒子が多く観察されています。SOAPの結果、鉄および銅が検出されています。SOAPの結果、摩耗により発生する鉄および銅、油の添加剤成分であるリン、カルシウムが検出されています。D－SOAPの結果、鉄が検出されています。D－SOAPの結果、摩耗により発生する鉄、油の添加剤成分であるリン、カルシウムが検出されています。フェログラフィーの結果、金属接触が厳しい場合に発生するシビア粒子が多く観察されています。フェログラフィーの結果、異常摩耗の早期発見パラメータであるIs値がの乗と高く、摩耗粒子の形態観察の結果、金属接触が厳しい場合に発生するシビア粒子が多く観察されています。
|  | 113-002508 | フェログラフィーで観察された代表的な摩耗粒子は以下の通りです。疲労摩耗粒子・繰返し応力による金属疲労で発生。大型化するとフレーキングの発生が懸念されます。また、SOAP-Tで銅が比較的高い値で検出されました。銅は、転がり軸受の保持器で使用されている場合があります。検出された銅の発生箇所が保持器であった場合、今後摩耗が進行することで転動体とのギャップが大きくなると共に振動が増大し、さらなる摩耗の進行につながることが懸念されます。
報告№109-09136 報告№112-00054 | 分析№109-001160 分析№112-000141 | 112-000141 | 潤滑油および対象設備は継続使用可能な状態にあると判断します。濾過機の入口と出口から採油本設備には、濾過機が設置されており、常時運転しているため、常に正常な状態に保持され摩耗の変化が生じても検出されない可能性があります。潤滑状態をより正確に把握するには、濾過機の入口と出口から採油を実施し、その差異から濾過効率を求め、それを根拠に摩耗の進行状況を確認することを推奨します。前回に比較してSOAP／D－SOAPの結果で、鉄濃度に大きな変化はありませんでした。Is値は異常摩耗の早期発見パラメータのつで、摩耗粒子を定量化するために用います。前回同様にIs値はのマイナス乗であり、潤滑状態は正常と判断できます。前回に比較して計数汚染度はNAS級からNAS級にランク減少し、良好でした。前回同様に粘度、水分、全酸価、IRの各データは良好でした。分析結果は良好と判断します。粘度粘度はmm/sと新油値mm/sに比較して、粘度変化率は-％で、当社推奨の管理限界値である±％以内にあり、良好と判断します。水分は.ppmと当社推奨の管理限界値の以下であり、良好と判断します。全酸価全酸価は.mgKOH/gと当社推奨の管理限界値の.mgKOH/g以下にあり、良好と判断します。IRIRの結果、油劣化の兆候を示すカルボン酸の吸収が確認されていないことから、良好と判断します。は良好と判断します。計数汚染度計数汚染度はNAS級と当社推奨の管理限界値のNAS級以内であり、良好と判断します。重量汚染度は.mg/mlと当社推奨の管理限界値のmg/ml以内であり、良好と判断します。機器の潤滑状態機器の潤滑状態は正常と判断します。SOAPSOAPの結果、外部から混入したと思われるバリウムがppm検出されました。D－SOAPD－SOAPの結果、金属元素は検出されませんでした。フェログラフィー異常摩耗の早期発見パラメータであるフェログラフィーのIs値がのマイナス乗と良好の範囲にあり、潤滑状態は正常と判断します。
報告№109-09136 報告№111-00297 | 分析№109-001160 分析№111-001416 | 111-001416 | 軸受は継続使用可能な状態にあると判断します。但し、切削摩耗と疲労摩耗の進行が懸念されるため、以下の対策が必要です。切削摩耗と疲労摩耗の進行を監視するため、定期的な分析を実施し、摩耗の進行状況を確認することを推奨します。フェログラフィー異常摩耗の早期発見パラメータとして摩耗粒子を定量化して評価するフェログラフィーのIs値は、前回のの乗から乗に上昇し、潤滑状態が厳しくなっていることを示していました。摩耗粒子の形態で比較的多く観察された粒子は、異物の噛み込みにより発生する切削粒子、繰返し応力を受けて発生する疲労摩耗粒子でした。これらの摩耗粒子が観察された場合、潤滑部で発生している摩耗形態は、異物による切削摩耗と疲労による疲労摩耗であることが分かります。特に、切削摩耗は摩耗形態の中でも摩耗進行速度が速く、転がり軸受でこの摩耗形態が発生した場合には寿命が分の程度に低下することも知られています。切削摩耗により生じた軌道面の損傷が起点となって転がり軸受の寿命となるフレーキングに進展することが懸念されます。Iカップリング発光分光分析供試のギヤ油を分析した結果、検出された金属元素は、SOAPの結果表に示すように、鉄、銅、アンチモン、ニッケル、錫、リン、カルシウム、アルミニウム、ケイ素、ナトリウムが検出されました。これらの検出された金属元素から発生箇所を推定すると鉄、銅、アンチモン、ニッケル、錫・ギヤ・軸受等リン・オイル添加剤カルシウム、アルミニウム、ケイ素、ナトリウム・外部混入異物であると思われます。このうち、機械部品が摩耗したと思われる元素はのグループです。前回に比較して計数汚染度はNAS級からNAS級にランク増加し、やや高い値でした。分析結果計数汚染度はやや高い値でした。計数汚染度計数汚染度はNAS級と当社推奨の管理限界値のNAS級以内にあるものの、やや高い値でした。重量汚染度はmg/mlでした。機器の潤滑状態フェログラフィーの結果、異物の噛み込みにより発生する切削粒子、繰返し応力を受けて発生する疲労摩耗粒子が比較的多く観察されました。SOAPSOAPの結果、油の添加剤成分であるリンが検出されました。摩耗により発生する鉄が検出されていないことから、良好と判断します。D－SOAPD－SOAPの結果、摩耗により発生する鉄、銅が検出されました。フェログラフィー異常摩耗の早期発見パラメータであるフェログラフィーのIs値がの乗とやや高く、摩耗粒子の形態観察の結果、異物の噛み込みにより発生する切削粒子、繰返し応力を受けて発生する疲労摩耗粒子が比較的多く観察されました。
報告№109-09136 報告№112-00382 | 分析№109-001160 分析№112-001579 | 112-001579_date121114 | 潤滑油および対象設備は継続使用可能な状態にあると判断します。但し、今後も摩耗の進行を傾向監視するため、以下の対策を推奨します。更油或いは部分更油による水分濃度の調整水分の影響により金属表面で腐食摩耗が発生し、発生した鉄錆等の粒子が潤滑部に噛み込み摩耗が進行することがありますので、更油或いは部分更油などにより相対的に水分濃度を低くするなどの方法を推奨します。定期的な分析凝着摩耗の進行を監視するため、定期的に分析を実施し、分析データによる摩耗の進行状況を確認することを推奨します。はフェログラフィーおよびSOAP-Tの結果から総合的に判断した結果、やや厳しい状態にあると考えられます。フェログラフィー【定量分析：Is値】Is値は異常摩耗の早期発見パラメータのつで、摩耗粒子を定量化するために用います。前回に比較してIs値はの乗から乗に低下したものの、やや高い値でした。フェログラフィー【定性分析：摩耗粒子および摩耗形態観察】分析結果から比較的多く観察された粒子は、以下の通りでした。正常な摩耗粒子・潤滑状態が正常なマイルド摩耗により発生。シビア粒子・潤滑状態がやや厳しい凝着摩耗により発生。金属潤滑部が局部的に油膜切れを起していると考えられます。黒錆・潤滑状態がやや厳しい凝着摩耗により発生。金属接触が厳しく、且つ、高い摩擦熱が発生していると考えられます。Iカップリング発光分光分析【SOAP-T】検出された金属元素から発生箇所を推定すると、以下の通りでした。鉄、鉛、銅・軸受等リン、亜鉛、カルシウム・添加剤アルミニウム、ナトリウム・外部混入異物クランクメタルの摩耗前回に比較してSOAP-Tで銅がppmからppmに増加していたことから、銅を使用した箇所の溶出・摩耗が進行していると推定されます。ディーゼル機関の潤滑油で銅が検出される場合は、クランクメタルが考えられます。ディーゼルエンジンのクランクメタルは積層構造になっており、クランクメタルの最表面はホワイトメタル層が存在し、その下にニッケル層、さらにその下には銅と鉛の合金であるケルメット層が存在します。ディーゼルエンジンのメタルは、設計上、油膜が正常に形成される流体潤滑が基本であることから、通常の使用においては摩耗しにくいと思われますが、メタルの潤滑部に流体潤滑になりにくい部分が発生するとメタル表面の軟質金属部が摩耗しメタル部のすぐ下のニッケル部まで摩耗し始め、ホワイトメタル層の主成分である錫や鉛、そしてメタルの第二層のニッケルやバックメタルの銅が検出されます。今後、摩耗が進行した場合、軸受が焼付を起こす可能性があるため、注意が必要です。その他の銅を使用した箇所の溶出・摩耗その他に潤滑油系統内で銅を使用している箇所は、潤滑油冷却器の配管などが考えられます。この箇所で溶出・摩耗が発生する場合は以下のことが考えられます。潤滑油冷却器の配管で摩耗していた場合、配管取付け部に緩みが生じて配管が振動し、継手部が外れたり、亀裂が生じて冷却水の混入にいたる場合があります。亜鉛系添加剤の影響により、潤滑油冷却器の配管で溶出していた場合、ピンホールが発生して冷却水の混入に至る場合があります。今後、油劣化の進行や水分濃度が上昇することに注意が必要です。計数汚染度前回に比較して計数汚染度はNAS級から変化はないものの、汚染されていました。フィルタ表面の異物観察で鉄錆、砂等が観察されたことから、汚染度が高い要因は、摩耗と外部混入異物の影響と思われます。粒度分布粒度分布は.～μmの範囲にあり、.μmにピークが確認されました。μm以下の粒子が多いことから、燃焼して発生したすす等であることが分かります。粘度、IRの各データは良好でした。尚、酸価は、当社に新油データがなかったものの、IRの結果で油劣化の兆候を示すカルボン酸の吸収が確認されていないことから、良好と判断します。水分は、ppmと当社推奨の管理限界値を超えていました。今後、水分の影響でエンジン内部に錆が発生し、その影響で摩耗が発生する懸念があります。
報告№108-5071 報告№111-00278 | 分析№108-02721 分析№111-001319 | 111-001319 | 潤滑油は継続続使用可能な状態にあると判断します。但し、今後は障害予防を目的に以下の対策を推奨します。追加分析消泡性能が低下した場合、ギヤ歯面での油膜形成に影響が出て摩耗の発生が進展することがあります。今後は消泡性能低下の影響により摩耗が進展する可能性がありますので、フェログラフィーおよびSOAP-Tを追加して摩耗により発生する油中金属濃度や潤滑状態を確認することを推奨します。分析周期の短縮今後、全酸価の上昇が予測されますので、同様に分析周期を短縮して傾向監視を強化することを併せて推奨します。全酸価全酸価は、前回の.mgKOH/gから.mgKOH/gに上昇していました。現在のところ、IRで油劣化の兆候を示すカルボン酸の吸収が確認されていないことから継続使用可能と判断しますが、全酸価が上昇し始めていることから今後の劣化進行に注意が必要です。泡立ち試験泡立ち試験の結果は、-と新油値が-であるのに比較して高い値となっていたことから、消泡性能が低下していることが分かりました。今後の使用状況によっては油の酸化劣化が進行したり、ギヤ歯面およびベアリング軌道面で油膜切れが発生したりする場合があるため、消泡剤の添加による消泡性能の改善など何らかの対応が必要になると思われます。分析結果前回に比較して全酸価が上昇していました。泡立ち試験の結果、消泡性能が低下していることが確認されました。粘度粘度は.mm/sと新油値mm/sに比較して、粘度変化率は-％で、当社推奨の管理限界値である±％以内にあり、良好と判断します。泡立ち試験泡立ち試験は-と新油に比較して高い値でした。水分は.と当社推奨の管理限界値の以下であり、良好と判断します。全酸価全酸価は.mgKOH/gと新油値.mgKOH/gに比較して高いものの、IRの結果で油劣化の兆候を示すカルボン酸の吸収が確認されていないことから、良好と判断します。
報告№105-0254 報告№105-0254 | 分析№105-01672 分析№105-01672 | 105-01672 | 分析の結果、全てのデータが良好であることから、本試料油は継続使用可能であり、軸受の潤滑状態も正常と判断します。この油は継続使用可能と判断します。粘度は良好と判断します。粘度はmm/sと管理限界値以内にあり、良好と判断します。水分は良好と判断します。水分はppmと管理限界値の以下にあり、良好と判断します。全酸価は良好と判断します。全酸価は.mgKOH/gと新油データの.mgKOH/g以内にあり、良好と判断します。IRは良好と判断します。IRの結果、油劣化の兆候を示すカルボン酸の吸収が確認されていないことから、継続使用可能な状態にあると考えられます。計数汚染度、重量汚染度、共に良好と判断します。計数汚染度は良好と判断します。計数汚染度はNAS級と当社推奨の管理限界値のNAS級以内にあり良好と判断します。重量汚染度は良好と判断します。重量汚染度は.mg/mlと当社推奨の管理限界値のmg/ml以内にあり良好と判断します。機器の潤滑状態フェログラフィーの結果、異常摩耗の早期発見パラメータであるIs値が良好の範囲にあり、潤滑状態は良好と判断します。SOAPの結果、良好と判断します。SOAPの結果、銅、油の添加剤成分であるリン、亜鉛、外部から混入したケイ素が検出されました。D－SOAPの結果、良好と判断します。D－SOAPの結果、鉄、油の添加剤成分である亜鉛、外部から混入したと思われるカルシウム、ナトリウムが検出されました。フェログラフィーの結果、継続使用可能な状態にあると判断します。フェログラフィーの結果、異常摩耗の早期発見パラメータであるIs値が良好の範囲にあることから、継続使用可能な状態にあると判断します。
報告№108-6005 報告№108-0030 | 分析№108-00106 分析№108-00136 | 108-00136 | グリースの物理的性状、ギヤの潤滑状態を確認する。分析の結果、摩耗粒子の形態観察で潤滑状態が異常と判断するサイズの摩耗粒子が観察されなかったことから、ギヤは継続使用可能と判断します。D－SOAPで鉄、銅、アンチモン、錫が多く検出されました。これらの元素の中でも錫は比較的多く検出されていたことから、錫を使用した箇所の摩耗が進行していることが確認されました。一般に、錫はホワイトメタルなどのすべり軸受材や、転がり軸受の保持器などに使用されることが多く、そのため今回検出された錫とアンチモンが、これらの箇所から検出した可能性が考えられます。錫、アンチモンを使用した箇所がないかを確認し、摩耗箇所を特定することを推奨します。一方、グリースの物理的性状を示す滴点、全酸価、IRの各データは良好の範囲にあるものの、ちょう度が新グリースのに比較してと低下し、当社推奨の管理限界値を超えており、グリースが硬化していることが確認されました。硬化したグリースを使用した場合、油分の流動性が低くなり、ギヤ歯面で良好な油膜が保持しにくくなる可能性があります。そのため油膜切れが発生し、ギヤ歯面の摩耗が進行することが懸念されるため、グリース交換を推奨します。尚、報告書の管理表中に示しているSOAP／D－SOAPは、グリース潤滑の場合、摩耗粒子が均一に分散していないため、測定値が大きく変動することがありますので参考値としてお考え下さい。
報告№109-09094 報告№109-09094 | 分析№109-000880 分析№109-000880 | 109-000880 | 分析の結果、全てのデータが良好であることから、この油は継続使用可能と判断します。特性低下全ての項目が良好の範囲にあったことから、特性低下は認められず良好と判断します。粘度は良好と判断します。粘度はmm/sと新油値mm/sに比較して、粘度変化率は+.％で、当社推奨の管理限界値である±％以内にあり、良好と判断します。全酸価は良好と判断します。全酸価は.mgKOH/gと新油値.mgKOH/gに比較して高い値であるものの、有機物・有機化合物の結果、油劣化の兆候を示すカルボン酸の吸収が確認されていないことから、良好と判断します。有機物・有機化合物の結果、良好と判断します。有機物・有機化合物の結果、油劣化の兆候を示すカルボン酸の吸収が確認されていないことから、良好と判断します。酸化安定度の結果、良好と判断します。酸化安定度はminと当社推奨の管理限界値のmin以上であり、良好と判断します。汚染は良好と判断します。水分は良好と判断します。酸化安定度はminと当社推奨の管理限界値のmin以上であり、良好と判断します。
報告№109-09136 報告№110-00319 | 分析№109-001160 分析№110-001317 | 110-001317 | は、油の粘度、油中のスラッジの発生量を判断パラメータに、粘度、全酸価、IR、RBOTで評価します。分析の結果、油の粘性を示す粘度は、新油値の.mm/sに比較して粘度変化率が+％の.mm/sとほぼ変化はなく、また油中のスラッジの発生量を示す全酸価は、新油値の.mgKOH/gに比較して大きな変化のない.mgKOH/gと劣化は確認されなかった。さらにはIRの結果でも油が劣化した場合に発生するカルボン酸の発生も確認されていないものの、酸化防止剤のピークが減少し、酸化防止剤の残存量を示すRBOTは、限界値minに比較してminと当社推奨の管理限界値以上にあるものの低い値でした。但し、IRの結果、新油のIRスペクトルと一致しない箇所が確認されたことから、異種油の混入または油名の誤りなどが考えられます。一方、油中の水分を計測した結果、水分は.ppmと新油と同等であり、継続使用可能な状態にあることが確認されました。結論IRの結果から異種油の混入または油名の誤りの可能性がありますので、再度ご確認下さい。これらのことが確認されなかった場合は、潤滑油は酸化防止剤の減少と判断されますので、以下の対策が必要となります。酸化防止剤の減少により、基油の劣化に進展することが懸念されるため、更油を推奨します。
報告№108-0227 報告№110-00747 | 分析№108-01664 分析№110-003533 | 110-003533 | は、油の粘度変化率、油中のスラッジの発生量などを判断パラメータに、粘度、全酸価、IR、RBOTで評価します。分析の結果、油の粘性を示す粘度は、新油値の.mm/sに比較して粘度変化率が+.％.mm/sとほぼ変化はなく、また油中のスラッジの発生量を示す全酸価は、新油値の.mgKOH/gに対して.mgKOH/gでほぼ変化が見られず劣化は確認されていない。さらにはIRの結果でも油が劣化した場合に発生するカルボン酸の発生も確認されず、酸化防止剤の残存量を示すRBOTは、限界値minに比較して、十分に残量があるminであった。以上のように、の健全性を示す各パラメータは全て良好であり、潤滑油の劣化は確認されませんでした。油の余寿命は、使用油の使用期間または使用時間が不明であったため、ご依頼の油の余寿命に関する検討は行えませんでした。ただし、分析の結果で新油値がminであったことから、使用期間をヶ月間と仮定すれば余寿命は十二分にあると言えます。可能であれば、使用期間、あるいは使用時間の情報をご提供下さい。油中の水分を計測した結果、水分は.ppmと新油と同等であり、継続使用可能な状態にあることが確認されました。潤滑油は継続使用可能な状態にあると判断します。
報告№109-09166 報告№110-00097 |  | 110-000368_369 | の評価前回同様にを示す粘度、水分、全酸価、IRの各データは当社推奨の管理限界値内にあることから、継続使用可能と判断します。濾過効率の確認表に示す通り濾過効率は～％と比較的高く、かつ、清浄機出口サンプリング弁から採取した試料油の汚染度がNAS級と清浄な状態を保持できていることから、濾過精度は確保できていると判断します。機器の潤滑状態油清浄機がなかったとした場合、NAS級以上の汚染された状態になることが推定されますが、この換算値を前回の油清浄機入口の換算値と比較した結果、表に示すように～μmレンジに増加傾向が見られ、摩耗速度が比較的遅いマイルドな摩耗状態で推移していることが確認されました。今後も定期的に分析を実施し、発生摩耗粒子の変化から潤滑状態を確認することを推奨します。前回同様にを示す粘度、水分、全酸価、IRの各データは良好です。油清浄機の濾過効率による油汚染度管理に関する考察油清浄機の濾過効率の指標であるβ値を確認するため、油清浄機の入口側と出口側の配管より採油を実施し、計数汚染度を実施しました。その結果を下表に示します。 ・ここで、 EMBEDExcel.Sheet.式および表に示す通り、その結果、～μmレンジが%～μmレンジが%～μmレンジが%～μmレンジが%であり、汚染度もNAS級と清浄な状態を保持できていることから、濾過精度は確保できていると判断できます。機器の摩耗油清浄機が設置されていることでNAS級と清浄になっています。油濾過機がないと仮定した場合、表に示すように計算により求めた～μmレンジの汚染度はNAS級以上の汚染状態になる可能性を示唆するものととらえる事が出来ます。他のレンジを同様に計算すると以下のようになり、NAS級以上となります。EMBEDExcel.Sheet.油清浄機がなかったとした場合、以上のとおりNAS級以上の汚染された状態になることが推定されます。この換算値を前回の油清浄機入口の換算値と比較した結果、～μmレンジに増加傾向が見られました。
報告№103-6021 | 分析№103-00551 | 103-00551 | 濾過前の試料油を分析した結果、摩耗粒子形態観察で、μmサイズの大型のシビア粒子が見られました。観察されたシビア粒子は、視野に個と少ないため現状の潤滑状態は正常と判断しますが、シビア粒子は金属接触を伴う混合潤滑で発生するため、今後も監視が必要です。混合潤滑状態が進行することも懸念されるため、ヶ月以内に再度分析を実施し、汚染状況及び摩耗の進行状況を確認されることを推奨します。これらのことは、異常摩耗の早期発見パラメータであるフェログラフィーのIs値が、と非常に良好の範囲にあるものの、摩耗粒子の形態観察の結果、金属接触が厳しい場合に発生するμmサイズの大型のシビア粒子、外部から混入した砂が見られたことから判断しました。
報告№109-09249 報告№112-00273 | 分析№109-001747 分析№112-001102 | 112-001102_date120927 | 潤滑油および軸受は継続使用可能な状態にあると判断します。但し、今後も摩耗の進行を傾向監視するため、以下の対策を推奨します。油槽内の清掃および更油潤滑油が汚染されていることから、油槽内は汚染されていると思われます。更油をする際には、油槽内を清掃し、更油する新油もNAS級程度の清浄な潤滑油を更油することを推奨します。定期的な分析凝着摩耗の進行を監視するため、定期的に分析を実施し、分析データによる摩耗の進行状況を確認することを推奨します。シリコン系のグリースや添加剤の確認シリコン系の添加剤やグリースを使用している箇所があるかについてご確認下さい。はフェログラフィーおよびSOAP／D-SOAPの結果から総合的に判断した結果、やや厳しい状態にあると考えられます。フェログラフィー【定量分析：Is値】Is値は異常摩耗の早期発見パラメータのつで、摩耗粒子を定量化するために用います。今回のIs値はの乗と低い値でした。フェログラフィー【定性分析：摩耗粒子および摩耗形態観察】分析結果から比較的多く観察された粒子は、以下の通りでした。正常な摩耗粒子・潤滑状態が正常なマイルド摩耗により発生。黒錆・潤滑状態がやや厳しい凝着摩耗により発生。金属接触が厳しく、且つ、高い摩擦熱が発生していると考えられます。Iカップリング発光分光分析【SOAP／D-SOAP】検出された金属元素から発生箇所を推定すると、以下の通りでした。鉄、鉛、錫、亜鉛・軸受等カルシウム、ケイ素、ナトリウム・外部混入異物ケイ素の検出金属濃度でケイ素がppmと高い値でした。一般に、潤滑油中からケイ素が検出された場合の原因として、シリコン油或いは、シリコン系の添加剤が検出されるフェログラフィーおよびフィルタ表面の異物観察で砂が多く観察されて検出されるシリコングリースをシール部に塗布している場合、このシリコングリースが潤滑油に混入して検出されるなどが挙げられます。ケイ素が多く検出された原因がであると軸受摺動面に噛み込み摩耗が進行したり、であると潤滑油とグリースが混ざって粘度が上昇し、粘性抵抗が増大することにより、油温が上昇する等の悪影響を及ぼすことがあります。分析の結果から、今回検出された原因は、比較的高濃度であることからの可能性が考えられます。については、分析結果では確認することが出来ませんので、これに関する情報があれば提供をお願いします。水分、汚染度物重量は共に良好でした。汚染粒子数はNAS級以上と当社推奨の管理限界値を超えていました。フィルタ表面の異物観察で鉄錆、砂等が観察されたことから、汚染度が高い要因は、摩耗と外部混入異物の影響と思われます。．粘度、全酸価、酸化安定度、有機物・有機化合物の各データは良好でした。分析結果特性低下特性低下に係るパラメータの分析結果は良好と判断します。粘度粘度はmm/sと新油値mm/sに対する粘度変化率は+.％で、当社推奨の管理限界値である±％以内にあり、良好と判断します。全酸価添加油の全酸価は、油メーカによって初期値が違うため統一した管理基準を設定するのが困難であることから、当社では管理限界値を設定しておらず、新油分析値との比較及び他の分析項目の結果より全酸価の状態判断を行います。その結果、全酸価は.mgKOH/gと新油値.mgKOH/g以下であることから、良好と判断します。酸化安定度酸化安定度はminであり、当社推奨の管理限界値のmin以上であることから良好と判断します。有機物・有機化合物有機物・有機化合物は、IRチャートによる新油分析値との比較の結果、cm-付近に劣化の兆候を示すカルボン酸の吸収が確認されていないことから、良好と判断します。色相はL.であり、新油値のL.に比較して変化はないことから、良好と判断します。汚染にかかわるパラメータの分析結果は、汚染粒子数は当社推奨の管理限界値を超えていました。水分はppmであり、当社推奨の管理限界値の以下であることから良好と判断します。汚染粒子数はNAS級以上であり、当社推奨の管理限界値のNAS級を超えていました。汚染度物重量は.mg/mlであり、当社推奨の管理限界値のmg/ml以下であることから良好と判断します。摩耗フェログラフィーによる摩耗粒子の観察の結果、潤滑状態が正常な場合に発生する摩耗粒子、金属接触が厳しく、且つ、摩擦熱が高い場合に発生する黒錆が比較的多く観察されました。異常摩耗の早期発見パラメータであるフェログラフィーのIs値がの乗と良好の範囲にあるものの、摩耗粒子の形態観察の結果、潤滑状態が正常な場合に発生する摩耗粒子、金属接触が厳しく、且つ、摩擦熱が高い場合に発生する黒錆が比較的多く観察されました。金属濃度SOAP法により金属濃度を測定した結果、外部から混入したと思われるケイ素がppm検出されました。金属濃度酸溶解法により金属濃度を測定した結果、潤滑箇所で発生する金属接触によって検出される鉄が、鉛が、錫が、亜鉛が、外部から混入したと思われるカルシウムが、ナトリウムが検出されました。
報告№109-09136 報告№113-00463 | 分析№109-001160 分析№113-001921 | 113-001921 | 軸受は継続使用可能な状態にあると判断します。但し、将来的な摩耗進行の有無を確認するためにも傾向監視を継続することが有効です。また潤滑油中の汚染度が高く、今後、油中夾雑物の摺動面への噛み込みによる摩耗の進行が懸念されます。更油油中の汚染度が高いことから、摩耗粒子や異物等が軸受摺動面に噛み込むことによる摩耗の進行が懸念されるため、更油を推奨します。更油する際には、油槽内を清掃し、更油する新油もNAS級程度の清浄な潤滑油を更油することを併せて推奨します。電食防止軸電流が発生している可能性があります。軸電流が流れると軸受が過熱して焼損に至ることも懸念されるため、軸受に電流を通過させないようにバイパスの設置などを推奨します。定期的な分析今後懸念される摩耗の進行を監視するため、定期的に分析を実施することを推奨します。新油との比較による評価を示す粘度、酸価のデータは新油データを基準として評価しています。今回は当社に新油データがなかったためカタログ値で判断しましたが、今後評価する場合は、使用している新油を同時に分析することをご検討下さい。診断結果は良好と判断します。粘度前回に比較して今回の粘度は、mm/sからmm/sに低下していました。新油カタログ値.mm/sに比較して粘度変化率は+％で、当社推奨の管理限界値である±％以内であり、良好と判断します。水分前回に比較して今回の水分は、ppmからppmに減少していました。当社推奨の管理限界値の以下であり、良好と判断します。酸価・IR酸価劣化の進行度は、酸価およびIRの結果から総合的に判断します。前回に比較して今回の酸価は、.mgKOH/gから変化はありませんでした。新油のデータが無いことから比較ができなかったものの、今回.mgKOH/gと低い値であり、IRの結果で油劣化の兆候を示すカルボン酸の吸収が確認されていないことから、油は良好と判断します。計数汚染度は当社推奨の管理限界値に到達していました。フィルタ表面の異物観察で球状粒子、金属片、鉄錆、砂等が観察されたことから、汚染度が高い要因は、摩耗と外部混入異物の影響と思われます。計数汚染度前回に比較して今回の計数汚染度は、NAS級から等級に変化はなく、当社推奨の管理限界値NAS級に到達していました。重量汚染度前回に比較して今回の重量汚染度は、mg/mlからmg/mlに低下し、当社推奨の管理限界値mg/ml以下にあり、良好でした。光学顕微鏡写真重量汚染度で濾過したフィルタ表面上の夾雑物を光学顕微鏡で観察した結果、球状粒子、金属片、鉄錆、砂等が観察されました。総合的に判断した結果、は許容範囲内にあり、機器は継続使用可能と判定しますが、球状粒子の発生が認められたため、定期的に潤滑油分析を実施し、摩耗推移を監視することが有用と考えます。フェログラフィー【異常摩耗指数：Is値】Is値は異常摩耗の早期発見パラメータのつで、摩耗程度を定量化するために用います。今回のIs値はの乗と、やや高い値でした。また、前回に比較してIs値の上昇が確認されたことから、Is値の上昇傾向および限界値到達予測を表に示しました。Is値が限界値に達するのは年月と推定されました。フェログラフィー【定性分析：摩耗粒子および摩耗形態観察】観察された代表的な粒子は、以下の通りでした。鉄および銅系球状粒子・金属接触が厳しく、且つ、金属が溶融するほどの高い摩擦熱が発生しているか或いは、軸電流による電食が発生していると考えられます。球状粒子は、将来的に異常摩耗へ進展する可能性を示唆しているため、傾向監視が必要と思われます。詳細は、別紙傾向監視が必要な摩耗粒子をご覧ください。Iカップリング発光分光分析【SOAP-T】検出された金属元素と、想定される発生箇所は、以下の通りです。鉄、銅・軸受等リン、亜鉛、カルシウム、ナトリウム・外部混入異物
報告№109-09136 | 分析№109-001160 | 114-001099 | SOAP-Tの結果、銅が.pmと高い値で検出されました。更油の実施によって前回の.ppmからは減少していますが、更油後時間の稼動で銅が高い値で検出されており、ウォームギヤの摩耗が進行していると考えられます。検出された銅濃度と稼働時間の関係から、銅濃度増加速度を求めると以下のようになります。表銅濃度増加速度設備 №汚泥乾燥機減速機B側 採油日 前回 今回 稼働時間 h 銅濃度 ppm . . 銅濃度増加速度 ppm/h . 銅濃度増加速度は前回に比較して低下していることから、摩耗状態は前回に比べやや落ち着いたと考えられますが、№汚泥乾燥機減速機A側の銅濃度増加速度.ppm/hに比較して約倍高く、依然としてウォームギヤの著しい摩耗が発生していると考えられます。分解点検銅を主成分としたウォームギヤが著しく摩耗している可能性があるため、交換を前提として至急ウォームギヤの摩耗状態を点検することを推奨します。SOAP-Tの結果、銅が.ppmと高い値で検出されました。ウォームギヤの摩耗が発生していると考えられます。平歯車のバックラッシご提供いただいた減速機に関する情報から、平歯車の組み合わせの段変速機構であることが分かりました。この歯車の構成から接触点は合計で箇所となります。検出された鉄濃度を基にギヤのバックラッシの増加量を求めました。その結果、接触点で平均的に摩耗が発生していたと仮定した場合、バックラッシの増加量は更油後から時間でμmと推定されました。更油前の摩耗深さと積算すると、.μmとなります。バックラッシ増加量の上限値は、歯車の情報から約.μmと推定されますが、念のため目視点検を推奨します。ウォームギヤの摩耗量ご提供いただいた油量とウォームホイールの仕様から、ウォームホイール歯面の平均的な摩耗深さを銅濃度から計算した結果、更油後から時間でμmと推定されました。更油前の摩耗深さと積算すると、.μmとなります。摩耗深さが際立って大きいことから交換を前提として点検することを推奨します。
報告№109-09584 報告№109-09584 | 分析№109-003595 分析№109-003595 | 109-003595 | を示す水分、全酸価の各データは良好でした。粘度は.mm/sと新油値mm/sに比較して、粘度変化率は-.％で、前回同様に当社推奨の管理限界値である±％を超えていました。今後、粘度の低下により油膜切れが発生し、金属接触が発生することが懸念されます。泡立ち試験の結果は、-と新油値が-であるのに比較して高い値となっていたことから消泡性能が低下していることが分かりました。潤滑状態の異常の早期発見パラメータである潤滑状態指数は、のマイナス乗と濾過設備のない機器であれば正常な潤滑状態にあると判断できます。・消泡性能の低下消泡性の性能が低下していることが確認されたことから、今後の使用状況によっては油の酸化劣化が進行したり、ギヤ歯面およびベアリング軌道面で油膜切れが発生したりする場合があるため、消泡剤の添加による消泡性能の改善など何らかの対応が必要になると思われます。・潤滑状態濾過設備のない機器であれば正常な潤滑状態にあると判断できますが、当該機の潤滑系にはフィルタが設置されているため、別紙インライン・オフラインフィルタの影響に示すとおり、潤滑状態が異常となり大型の摩耗粒子が発生したとしても、粒子の大部分が捕捉されてしまい正常な潤滑状態にあると誤認してしまう可能性があります。このようなフィルタの影響を考慮に入れたLCインデックスは、摩耗がやや厳しい状態に分類されるの乗領域となりました。フィルタの影響を考慮した潤滑状態指数は、前回のの乗からの乗に桁上昇していることから、運転状態が前回と大きな差がなければ、摩耗は進行している状態にあると思われます。結論粘度および消泡性能の低下が確認されたものの、潤滑油、ギヤおよび転がり軸受は、継続続使用可能な状態にあると思われます。尚、今後は障害予防を目的に以下の対策を推奨します。粘度の低下が確認されたことから、更油を推奨します。運転条件によってはさらに摩耗の進行が速まる場合も想定されるため、今後は潤滑油の分析に加えてフィルタ付着物の分析を実施し、異常な摩耗状態発生の有無を精密に確認することを推奨します。消泡性能の改善は、添加する消泡剤の効果をテストにより確認する必要がありますので、必要な場合は当社営業担当者までお知らせ下さい。粘度は当社推奨の管理限界値を超えていました。泡立ち試験の結果、消泡性能が低下していることが確認されました。粘度粘度は.mm/sと新油値mm/sに比較して、粘度変化率は-.％で、当社推奨の管理限界値である±％を超えていました。粘度粘度は.mm/sでした。粘度指数粘度指数はでした。泡立ち試験泡立ち試験は-と新油に比較して高い値でした。水分は.ppmと当社推奨の管理限界値の以下であり、良好と判断します。全酸価全酸価はmgKOH/gと新油値mgKOH/gに比較して高いものの、IRの結果で油劣化の兆候を示すカルボン酸の吸収が確認されていないことから、良好と判断します。機器の潤滑状態精密な濾過設備がない機器であれば、潤滑状態指数は正常の範囲にあると判断します。潤滑状態指数異常摩耗の早期発見パラメータである潤滑状態指数がのマイナス乗と精密な濾過設備がない機器であれば、潤滑状態指数は正常の範囲にあると判断します。
報告№109-09255 報告№109-09255 | 分析№109-001903 分析№109-001903 | 109-001903 | 今回の採油は、対象設備停止中に排油口から実施しているため、別紙油中粒子の沈降の影響に示すように、油中粒子などの固形物は沈降の影響を受けて分析データが高濃度に出る可能性があることから、このことを踏まえて結果を検討しました。本試料は、高濃度になっていると思われる対象設備停止中の排油口から実施した採油にもかかわらず、分析の結果は全て良好の範囲にあったことから、油は継続使用可能であり、また潤滑状態も正常と判断します。特性低下分析の結果は、全項目が良好の範囲にありました。したがって、油の特性低下は認められず良好と判断します。粘度粘度は.mm/sと新油値.mm/sに対する粘度変化率は-.％でした。粘度変化率の推奨管理限界値は、±％以内となっていますが、今回の結果はこの範囲内にあることから、良好と判断します。全酸価全酸価は.mgKOH/gと新油値.mgKOH/g以内にあり、良好と判断します。酸化安定度酸化安定度は、新油値と比較して十分に残存していることが必要ですが、今回の残存率は新油の％となっており、当社推奨の管理限界値の％以上であったことから、良好と判断します。汚染水分による汚染は確認されず、良好と判断します。水分濃度水分濃度は、当社推奨の管理限界値の以下の.ppmであり、良好と判断します。摩耗潤滑状態は正常と判断します。異常摩耗の早期発見パラメータであるフェログラフィーのIs値は、潤滑状態が良好と判断できるのマイナス乗であったことから、潤滑状態は正常と判断します。
報告№108-0411 報告№110-00016 | 分析№108-02745 分析№110-0000061 | 110-000061 | ・摩耗状態前回に比較してSOAP／D－SOAPの鉄および錫濃度に大きな変化はなく、異常摩耗の早期発見パラメータであるフェログラフィーのIs値が.と良好でした。・汚染度前回に比較して計数汚染度はNAS級から変化はなく、良好でした。・前回同様に粘度、水分、全酸価、IR、RBOTの各データは良好でした。潤滑油および軸受は継続使用可能な状態にあると判断します。は良好と判断します。粘度は良好と判断します。粘度はmm/sと新油値mm/sに比較して、粘度変化率は-％で、当社推奨の管理限界値である±％以内にあり、良好と判断します。水分は良好と判断します。水分はppmと当社推奨の管理限界値の以下であり、良好と判断します。全酸価は良好と判断します。全酸価は.mgKOH/gと新油値に比較して高いものの、IRの結果で油劣化の兆候を示すカルボン酸の吸収が確認されていないことから、良好と判断します。IRの結果、良好と判断します。IRの結果、油劣化の兆候を示すカルボン酸の吸収が確認されていないことから、良好と判断します。RBOTの結果、良好と判断します。RBOTはminと当社推奨の管理限界値のmin以上であり、良好と判断します。は良好と判断します。計数汚染度は良好と判断します。計数汚染度はNAS級と当社推奨の管理限界値のNAS級以内であり、良好と判断します。重量汚染度は良好と判断します。重量汚染度は.mg/mlと当社推奨の管理限界値のmg/ml以内であり、良好と判断します。機器の潤滑状態機器の潤滑状態は正常と判断します。SOAPの結果は良好です。SOAPの結果、ニッケルがppm、油の添加剤成分であるリンが、外部から混入したと思われるナトリウムがppm検出されました。軸受の摩耗を示す錫は検出されていないことから、良好と判断します。D－SOAPの結果は良好です。D－SOAPの結果、鉄、鉛が、銅が、亜鉛が、外部から混入したと思われるカルシウムが、ナトリウムが検出されました。軸受の摩耗を示す錫は検出されていないことから良好と判断します。フェログラフィーの結果は良好です。異常摩耗の早期発見パラメータであるフェログラフィーのIs値が.と良好の範囲にあり、潤滑状態は正常と判断します。
報告№107-4545 報告№107-4545 | 分析№107-02185 分析№107-02186 | 107-02186 | トライボ診断の結果、全てのデータが良好であることから、この油は継続使用可能と判断します。は良好と判断します。粘度は良好。粘度は.mm/sと新油値.mm/sに比較して、粘度変化率は+％で、当社推奨の管理限界値である±％以内にあり、良好と判断します。粘度はmm/sでした。粘度はmm/sでした。粘度指数はでした。粘度指数はでした。水分は良好。水分はと当社推奨の管理限界値の以下であり、良好と判断する。全酸価は良好。全酸価はmgKOH/gと新油値mgKOH/g以内であり、良好と判断します。
報告№109-09568 報告№109-09568 | 分析№109-003520 分析№109-003520 | 109-003520 | を示す水分、全酸価の各データは良好でした。前回同様に粘度はmm/sと新油値mm/sに比較して、粘度変化率は-.％で、当社推奨の管理限界値である±％を超えていました。今後、粘度の低下により油膜切れが発生し、金属接触が発生することが懸念されます。泡立ち試験の結果は、-と新油値が-であるのに比較して高い値となっていたことから消泡性能が低下していることが分かりました。潤滑状態の異常の早期発見パラメータである潤滑状態指数は、のマイナス乗と濾過設備のない機器であれば正常な潤滑状態にあると判断できます。・消泡性能の低下消泡性の性能が低下していることが確認されたことから、今後の使用状況によっては油の酸化劣化が進行したり、ギヤ歯面およびベアリング軌道面で油膜切れが発生したりする場合があるため、消泡剤の添加による消泡性能の改善など何らかの対応が必要になると思われます。・潤滑状態濾過設備のない機器であれば正常な潤滑状態にあると判断できますが、当該機の潤滑系にはフィルタが設置されているため、別紙インライン・オフラインフィルタの影響に示すとおり、潤滑状態が異常となり大型の摩耗粒子が発生したとしても、粒子の大部分が捕捉されてしまい正常な潤滑状態にあると誤認してしまう可能性があります。このようなフィルタの影響を考慮に入れたLCインデックスは、摩耗がやや厳しい状態に分類されるの乗領域となりました。フィルタの影響を考慮した潤滑状態指数は、前回のの乗からの乗に桁上昇していることから、運転状態が前回と大きな差がなければ、摩耗は進行している状態にあると思われます。結論粘度および消泡性能の低下が確認されたものの、ギヤおよび転がり軸受は、継続続使用可能な状態にあると思われます。尚、今後は障害予防を目的に以下の対策を推奨します。粘度の低下が確認されたことから、更油を推奨します。運転条件によってはさらに摩耗の進行が速まる場合も想定されるため、今後は潤滑油の分析に加えてフィルタ付着物の分析を実施し、異常な摩耗状態発生の有無を精密に確認することを推奨します。消泡性能の改善は、添加する消泡剤の効果をテストにより確認する必要がありますので、必要な場合は当社営業担当者までお知らせ下さい。粘度は当社推奨の管理限界値を超えていました。泡立ち試験の結果、消泡性能が低下していることが確認されました。粘度粘度はmm/sと新油値mm/sに比較して、粘度変化率は-.％で、当社推奨の管理限界値である±％を超えていました。粘度粘度は.mm/sでした。粘度指数粘度指数はでした。泡立ち試験泡立ち試験は-と新油に比較して高い値でした。水分はppmと当社推奨の管理限界値の以下であり、良好と判断します。全酸価全酸価はmgKOH/gと新油値mgKOH/gに比較して高いものの、IRの結果で油劣化の兆候を示すカルボン酸の吸収が確認されていないことから、良好と判断します。機器の潤滑状態精密な濾過設備がない機器であれば、潤滑状態指数は正常の範囲にあると判断します。潤滑状態指数異常摩耗の早期発見パラメータである潤滑状態指数がのマイナス乗と精密な濾過設備がない機器であれば、潤滑状態指数は正常の範囲にあると判断します。
報告№109-09501 報告№109-09501 | 分析№109-003095 分析№109-003095 | 109-003095 | ちょう度値はと新グリース値に比較して低下し、当社推奨の管理下限値であるを超えていることから、硬化していることが分かりました。硬化したグリースを使用した場合、油分の流動性がなくなり、軸受等で良好な油膜が保持されにくくなる可能性が高いです。グリースは以下の対策が必要です。グリースを交換されることを推奨します。≪状態監視とパラメータ≫分析の目的および各分析のパラメータは以下の通りです。特性低下目的：グリースの分析結果から、グリースの物理的性状や劣化傾向などを確認する。全酸価JISK赤外線吸収スペクトルJISKちょう度JISK滴点JISK摩耗目的：グリース中の摩耗粒子を分析する事により、回転・摺動部の潤滑状態、摩耗劣化の程度、余寿命などを解析する。摩耗診断電子顕微鏡観察JISKX線マイクロアナリシス油中金属濃度）JISK≪分析結果≫特性低下全酸価：良好全酸価mgKOH/gは新油値の.mgKOH/gに比較し高くはあるものの、有機物・有機化合物試験の結果で油劣化の兆候を示すカルボン酸の吸収が見られないことから問題は無いと判断します。赤外線吸収スペクトル：良好ちょう度：良好ちょう度値と当社推奨の管理限界値であるを超えていました。滴点：良好滴点はと新油値のに比較し変化はないことから問題は無いと判断します。摩耗摩耗診断電子顕微鏡観察・X線マイクロアナリシス：今回は実施していません。油中金属濃度：今回は実施していません。
報告№109-09136 報告№111-00267 | 分析№109-001160 分析№111-001268 | 111-001268 | 潤滑油は継続使用可能な状態にあると判断します。粘度、全酸価、IR、RBOTの各データは良好でした。尚、RBOTは、新油値に比較して大きな値であり減少傾向は確認されませんでした。このことから、酸化防止剤の消耗は確認されず、この油は継続使用可能な状態にあると判断できました。水分は良好でした。
報告№109-09136 報告№112-00363 | 分析№109-001160 分析№112-001465 | 112-001465 | 更油からの経過日数をもとに潤滑油の余寿命を評価したところ、潤滑油は定検までのヶ月間は使用可能と判断できました。次回定検時に更油を実施しない場合は、酸化安定度を知るための分析を実施し、余寿命を確認することを推奨します。酸化安定度はminであり、当社推奨の管理限界値のmin以上であることから、良好と判断します。
報告№109-09136 報告№114-00213 | 分析№109-001160 分析№114-000710 | 114-000710 | 分析の結果、計数汚染度はNAS級以上と当社推奨の管理限界値を超えています。今後、油中の汚染物が軸受摺動面に噛み込み摩耗が進行することが懸念されます。軸受は継続使用可能と判断します。但し、軸受メタルおよびオイルリングの摩耗が確認されているため、以下の対策を推奨します。更油および油槽内の清掃油中の汚染度が高いことから、汚染物が軸受摺動面および軌道面に噛み込み摩耗が進行することが懸念されるため、更油を推奨します。尚、更油をする際には、油槽内を清掃し、更油する新油もNAS級程度の清浄な潤滑油を更油することを推奨します。定期的な分析および分析周期の検討定期的な潤滑油分析によるトライボ診断を実施することにより、分析データの変化から異常の兆候を早期に発見することが可能となります。別紙金属摩耗粉の平衡速度から計算する採油周期に示すように、計算では運転時間が時間で平衡濃度に到達すると思われます。そのため、本設備は時間経過すれば、いつでも採油可能ですので、この時間を目安に次回の採油時期を検討することを推奨します。次回の結果で摩耗状態が良好と確認されれば、分析周期を定期分析の周期にもどし、異常な摩耗状態と確認できた場合には分析周期をさらに短縮して、傾向管理していくことを併せて推奨します。軸受メタルの情報提供今後軸受メタルの摩耗が進行した場合、摩耗程度を評価する必要がありますので、次回分析時には、メタルサイズ、油入れ替え後の稼働時間ならびに直近のメタル交換からの稼働時間をお知らせください。分析結果異常摩耗の早期発見のパラメータであるIs値は-レベルと正常です。また、異常摩耗の兆候を示す摩耗粒子が顕著に観察されなかったことから、は良好と判断します。SOAPの結果、軸受メタルの成分である鉛がppm、オイルリングの主成分である銅がppmと比較的高いことから、鉛を使用した箇所とオイルリングの摩耗が発生していると推定されます。鉛を使用した箇所は、パッキン等が考えられます。パッキンであった場合、摩耗している可能性が考えられます。オイルリングと主軸間、またはオイルリングと軸受台金側面との間で摩耗が発生している場合、オイルリングと主軸の間で摩擦が低下したり、台金との摩擦が増大するなどの影響でオイルリングが円滑に回転し難い状況が発生します。その結果、潤滑油のかき揚げ量が減少し、軸受摺動面で油膜切れを引き起こす可能性があります。計数汚染度はNAS級以上と当社推奨の管理限界値を超えています。フィルタグラムで金属片、鉄錆、砂等が観察されていることから、汚染度が高い要因は、摩耗と外部混入異物の影響と思われます。粘度、水分、酸価、IRの各データは良好と判断します。
報告№109-09136 報告№112-00155 | 分析№109-001160 分析№112-000638 | 112-000638 | 潤滑油および対象設備は継続使用可能な状態にあると判断します。前回に比較してD－SOAPの結果、鉄濃度は減少していました。Is値は異常摩耗の早期発見パラメータのつで、摩耗粒子を定量化するために用います。前回に比較してIs値はから×のマイナス乗に低下し、潤滑状態は正常と判断できます。前回に比較して計数汚染度はNAS級からNAS級とランク低下し、良好でした。．前回同様に粘度、水分、酸価、IR、RBOTの各データは良好でした。尚、RBOTが前回に比較してmin増加していました。RBOTが増加した理由は、更油や補給などが考えられますが、これらのことを実施していないことから、原因を特定するのは困難でした。但し、今回の分析結果で、酸価および粘度の各データに大きな変化はなく、異種油の混入などは確認されていないため、本試料油は継続使用可能な状態にあります。今後は今回のRBOT値によりデータ管理を行います。分析結果は良好と判断します。粘度粘度はmm/sと新油値mm/sに比較して粘度変化率は+.％となり、当社推奨の管理限界値である±％以内にあるため、良好と判断します。水分はppmと当社推奨の管理限界値の以下であり、良好と判断します。酸価は.mgKOH/gと新油値.mgKOH/gに比較して上昇しているものの、油劣化の兆候を示すカルボン酸の吸収が確認されていないことから、良好と判断します。IRIRの結果、油劣化の兆候を示すカルボン酸の吸収が確認されていないことから、良好と判断します。RBOTRBOTはminと当社推奨の管理限界値のmin以上であり、良好と判断します。は良好と判断します。計数汚染度計数汚染度はNAS級と当社推奨の管理限界値のNAS級以内であり、良好と判断します。重量汚染度は.mg/mlと当社推奨の管理限界値のmg/ml以内であり、良好と判断します。は正常と判断します。SOAPSOAPの結果、油の添加剤成分であるリンがppm、バリウムがppm検出されました。D－SOAPD－SOAPの結果、油の添加剤成分であるバリウムが、外部から混入したと思われるナトリウムが検出されました。フェログラフィー異常摩耗の早期発見パラメータであるフェログラフィーのIs値が×のマイナス乗と良好の範囲にあり、潤滑状態は正常と判断します。
報告№106-0227 報告№106-0279 | 分析№106-01279 分析№106-01513 | 106-01513 | 濾過前の試料油を分析した結果、計数汚染度が前回NAS級から、今回NAS級に約ヶ月でランク上昇しました。フィルタ写真の結果、金属片、鉄錆が観察されているため、汚染度が上昇した要因は、外部から混入したと思われる異物によるものと考えられます。潤滑異常の早期発見パラメータである摩耗過酷度を示すIs値が.と非常に良好の範囲にあることから、潤滑状態は良好な状態にあると判断します。RBOTが前回に比較し、min上昇したのは、新油の補充等の影響が考えられます。今後は、今回のRBOT値によりデータ管理を行います。尚、汚染度が高くなった原因は、採油が軸受油槽ドレーン弁であるため、ドレーン配管内部の汚染物を採取している可能性があります。軸受油槽ドレーン弁から採油を実施する場合は、廃油を十分に実施すると共に、主機運転中、できない場合は主機停止直後のタイミングで採油することを推奨します。
報告№109-09136 報告№114-00142 | 分析№109-001160 分析№114-000449 | 114-000449 | 分析の結果、水分は.ppmと非常に低いことから、水分は混入していないと思われます。また、全てのデータが良好であることから、潤滑油および軸受は継続使用可能な状態にあると判断します。尚、IRの結果、cm-付近に新油と異なるピークが確認されています。このピークは、芳香族のピークであり、異種油が混入した可能性がありますので、一度御確認下さい。
報告№102-4019 | 分析№102-00761 | 102-00761 | 分析の結果、フェログラフィーを除く項目は良好でした。フェログラフィーの結果、摩耗の過酷度を示すIs値がと良好の範囲にあるものの、摩耗粒子の形態に異常が確認されました。転がり軸受で特徴的に発生する疲労摩耗により発生する粒子ではなく、油膜切れで金属接触が発生した場合に見られるシビア粒子や異物や摺動面の微小突起部の噛み込みにより発生する切削粒子が見られました。これらの摩耗粒子は、転がり軸受の軌道面で発生することは少なく、転動体と内・外輪のつば面との接触により発生した可能性が高く、スラスト方向の荷重が大きいことを示しています。今後は、軌道面に発生した傷が起点となって疲労摩耗が進展することが懸念されるため、定期的に分析を実施し、摩耗の進行状況を確認することを推奨します。尚、採油周期は油中摩耗粒子が平衡濃度に到達する運転時間時間以上を目安と出来ます。本試料油は、採油が月日に実施されているため、既に採油が可能な状況になっていると考えられますので、早い時期に再度採油を実施されることを併せて推奨します。
報告№109-09335 報告№109-09335 | 分析№109-002274 分析№109-002274 | 109-002274 | 潤滑油および転がり軸受は継続使用可能な状態にあると判断できますが、スラスト軸受は、摺動面が鏡面状態になっている箇所があり、安定した油膜が形成されにくい状態になっていると思われます。AHは、極めて低速で回転することから油膜形成がし難く、摩耗の進行を回避するのは困難と思われますので、定期的な分析により傾向監視することを推奨します。
報告№109-09136 報告№111-00380 既報では、軸受の交換を推奨した４号ロール№３のＩｓ値は１０の８乗でしたが、本軸受はこの値に比較して３桁低い１０の５乗となっています。 | 分析№109-001160 分析№111-001803 | 111-001803 | 軸受および潤滑油は継続使用可能な状態にあると判断します。但し、摩耗の進行が懸念されるため、以下の対策が必要です。定期的な分析切削摩耗と疲労摩耗の進行を監視するため、定期的に分析を実施し、摩耗の進行状況を確認することを推奨します。最適な採油方法本試料油は、機器停止中に点検口から採油されています。機器が停止している状態では、別紙油粒子の沈降の影響に示すように油槽内で撹拌がなくなり固形物が沈降するため、油中汚染度は低くなると推定されます。当該機は運転中の採油が極めて困難であることから、今後の採油は、極力停止直後の油槽中層部から実施されることを推奨します。フェログラフィー異常摩耗の早期発見パラメータとして摩耗粒子を定量化して評価するフェログラフィーのIs値は、潤滑状態が厳しいの乗でした。摩耗粒子の形態で比較的多く観察された粒子は、潤滑状態が正常な場合に発生する摩耗粒子、異物の噛み込みにより発生する切削粒子、繰返し応力を受けて発生する疲労摩耗粒子、局部的に高圧・高温となる場合に発生するフリクションポリマでした。これらの摩耗粒子が観察された場合、潤滑部で発生している摩耗形態は、)正常なマイルド摩耗、)異物による切削摩耗、)疲労による疲労摩耗であり、)そして局部的ではあるものの高圧・高温の箇所が発生していることも分かります。摩耗形態の中でも切削摩耗は摩耗進行速度が速く、転がり軸受でこの摩耗形態が発生した場合には寿命が分の程度に低下することも知られており、切削摩耗により生じた軌道面の損傷が起点となって転がり軸受の寿命となるフレーキングに進展することから傾向監視による経過監視が必要です。また、フリクションポリマは、潤滑油が軌道面に押し込められ高圧状態になると同時に、圧縮熱により高温状態になった結果、基油自身が重合反応を起こし生成することが知られています。そのため、高圧高温状態の解消がなされなければ、潤滑油の劣化が進行し、粘度上昇に因る潤滑異常に進展する場合があります。現状では継続使用可能な状態にあるものの、目視で確認できないサイズの微小なフレーキングが発生している可能性があります。Iカップリング発光分光分析供試の潤滑油を分析した結果、検出された金属元素は、SOAPの結果表に示すように、鉄、銅、クロム、錫、リン、亜鉛、カルシウム、バリウム、ケイ素、ナトリウムでした。検出されたこれらの金属元素から発生箇所を推定すると鉄、銅、クロム、錫、亜鉛・軸受等リン・オイル添加剤カルシウム、バリウム、ケイ素、ナトリウム・外部混入異物であると思われます。このうち、機械部品が摩耗したと思われる元素はのグループです。計数汚染度は当社推奨の管理限界値を超えていました。D－SOAPで油の添加剤成分であるリンが検出され、フィルタ表面の異物観察で表面が茶褐色で鉄錆、砂等が観察されたことから、汚染度が高い要因は、摩耗とスラッジ、そして外部混入異物の影響と思われます。粘度、水分、全酸価、IRの各データは良好でした。
報告№109-09136 報告№110-00342 | 分析№109-001160 分析№110-001525 | 110-001525_date110113 | Iカップリング発光分光分析摩耗状態は、潤滑油中に含まれる金属成分と濃度を調査し、その結果で評価します。金属元素と濃度の分析は、試料油を以上の高温で発光させ、その光を分光器で分光し、分光によって得られた光の強度と金属固有の波長とから元素を特定するIカップリング発光分光分析法を用います。今回の試料はディーゼルエンジン油でしたが、検出された金属元素は、SOAPの結果表に示すように、鉄、鉛、銅、錫、リン、亜鉛、カルシウム、ケイ素、ナトリウム、マグネシウム、ホウ素でした。これら検出された金属元素から発生箇所を推定すると、鉄、鉛、銅、錫・エンジン部品リン、亜鉛、カルシウム、マグネシウム、ホウ素・オイル添加剤ケイ素、ナトリウム・外部混入異物であると思われます。このうち、機械部品が摩耗したと思われる元素はのグループです。フェログラフィー摩耗粒子分析結果から観察された粒子は、金属接触が厳しく、且つ、摩擦熱が高い場合に発生する黒錆外部から混入したと思われる鉄錆でした。潤滑状態と摩耗形態異常摩耗の早期発見パラメータとして摩耗粒子を定量化して評価するフェログラフィーのIs値は、潤滑状態が厳しいの乗となっていました。これらの結果から、シリンダ、ピストンリング、クランクメタルの潤滑部では、やや厳しい摩耗形態の凝着摩耗が発生していることが分かりました。鉛と銅を使用した箇所の溶出・摩耗SOAPの結果表に示すように、鉛がppm、銅がppmに加えて錫がppm検出されました。これらの元素は、軸受で使用されている成分です。一般に、ディーゼルエンジンのクランクメタルは積層構造になっており、クランクメタルの最表面はワイトメタル層が存在し、その下にニッケル層、さらにその下には鉛を含む銅系軸受材料のケルメット層が存在します。今回検出された金属成分のうち、錫と銅及び鉛は、メタル表面が摩耗して発生していると考えられます。ディーゼルエンジンのメタルは、設計上、油膜が正常に形成される流体潤滑が基本であることから、通常の使用においては摩耗しにくいと思われますが、今回の分析結果では、銅と鉛を含む第三層のケルメットの一部が摩耗していることが分かりました。これは、メタルの潤滑部が流体潤滑になりにくい部分のあることを示唆していると考えることが出来ます。カルシウムなどの析出油中金属濃度を発光分光法による分析で固形分のカルシウムが.検出され、また鉄も検出されました。エンジンオイル中に検出されるカルシウムは、燃焼ガス中に含まれている硫黄分と反応して微小サイズの硫酸カルシウム、いわゆる石膏が生成されます。この硫酸カルシウムは、モース硬度がとコンロッドメタルやクランクメタルの主成分である錫や鉛の～と同等の硬さで、サイズは数μmから数十μmになることもあります。これらが軸受の油膜に混入した場合は、潤滑面では摩耗形態の中で摩耗速度が最も速い切削摩耗が発生し、メタルは短期間で摩耗することが判明しています。本試料の場合は、この硫酸カルシウム濃度が高く、また鉄も検出されています。さらにメタル主成分の錫が検出されたことから、硫酸カルシウム等が軸受摺動面に噛み込みメタルの摩耗が発生していると推定できます。潤滑油中の固形分としてのカルシウムは、オイルリングやトップリングが正常であれば検出されないものですが、オイルリングなどが摩耗していると、燃焼ガスや未燃焼ガスが燃焼室から潤滑油中に入り易くなると思われます。計数汚染度はNAS級以上と汚染されていました。フィルタ表面の異物観察で黒色の粒子が観察されたことから、汚染度が高い要因は、摩耗と油の添加剤成分の析出によるものと思われます。粒度分布は.～.μmの範囲にあり、.μmにピークが確認されました。水分はppmと当社推奨の管理限界値を超えていました。今後、水分の影響でエンジン内部に錆が発生し、その影響で摩耗が発生する懸念があります。IR【赤外線吸収スペクトル】IRの結果、油劣化の兆候を示すカルボン酸の吸収は確認されませんでした。しかし、本試料油の水分濃度が高く、IRでも水分の吸収が確認されました。分析結果の活用について設備は更油することで継続使用可能になると判断します。ただし、シリンダ、ピストンリング、クランクメタルの潤滑部に摩耗が確認されていますが、特にクランクメタル、コンロッドメタルの一部分でホワイトメタル層が摩耗により薄くなっている箇所があると推定されます。次回オーバーホール時に、これら各部の摩耗程度を確認し、分析データとの照合確認を実施することで、今後の保守に役立つ基礎データが得られると考えます。水分混入水分分析の結果、ppmと当社推奨の管理限界値を大きく超え、水分の混入が確認されました。今後、エンジン内部に錆が発生し、その影響で摩耗の発生が懸念されますので、以下の対策を推奨します。水分混入に対する対策今後、水分の影響で異常な摩耗が進行することが懸念されるため、至急更油を実施することを推奨します。また、次回オーバーホールの際には、必ず水分の混入経路を確認し、対策する必要があります。定期的な分析更油後もエンジン内部の摩耗が進行することが懸念されるため、定期的に分析を実施し、摩耗の進行状況を監視することを推奨します。
報告№108-0204 報告№108-0199 | 分析№108-01503 分析№108-01413 | 108-01413 | 、軸受の潤滑状態を確認する。今回の採油は、対象設備の停止中にユニットタンクから実施しているため、油循環中に採油した場合に比較し、油中粒子の沈降の影響を受け、分析データが低濃度に出る可能性があります。今回の分析は以上のことを踏まえて結果を検討しました。を示す水分を除く項目は良好でした。水分がppmと当社推奨の管理限界値を超えていました。発錆予防のため水分除去を実施されることを推奨します。軸受の潤滑状態摩耗粒子の形態観察で局部的に高圧・高温となる場合に発生するフリクションポリマ、外部から混入したと思われる砂等が多く観察されました。フリクションポリマは、タービン油が軸受摺動面で高圧下に押し込められ高圧状態になると同時に、圧縮熱も発生して高温状態にもなり、その結果、潤滑油が重合して発生することが知られています。そのため、高温高圧状態の解消がなされなければ、潤滑油は劣化する場合がありますので、定期的に分析を実施する必要があります。採油について上述しましたように今回の採油は対象設備の停止中の採油であるため、油中の摩耗粒子などが平均的に分散した状態とはいえない状態で採油されている可能性があります。採油は、粒子の沈降の影響を少なくすることが重要であり、そのため油中粒子が均一な分散状態で実施されることを併せて推奨します。
報告№109-09136 報告№113-00390 | 分析№109-001160 分析№113-001578 | 113-001578 | 分析の結果、油中の汚染度は良好でした。計数汚染度計数汚染度はNAS級と清浄であり、良好でした。
報告№109-09136 報告№112-00571 | 分析№109-001160 分析№112-002359 | 112-002359_date130124 | 本試料油は、粒子濃度が比較的高く、外部の影響を受けやすいと思われるドレン弁から停止中に採油を実施したにもかかわらず、大型の粒子は非常に少なく、潤滑油および対象設備は継続使用可能な状態にあると判断します。最適な採油方法正確なデータによる診断を行うため、今後の採油は、極力運転中もしくは停止直後の油槽中層部から実施されることを推奨します。はフェログラフィーおよびSOAP／D-SOAPの結果から総合的に判断した結果、正常な状態にあると考えられます。フェログラフィー【定量分析：Is値】Is値は異常摩耗の早期発見パラメータのつで、摩耗粒子を定量化するために用います。Is値は前回に比較してのマイナス乗からマイナス乗と良好の範囲にあり、低い値でした。フェログラフィー【定性分析：摩耗粒子および摩耗形態観察】分析結果から比較的多く観察された粒子は、以下の通りでした。正常な摩耗粒子・潤滑状態が正常なマイルド摩耗により発生。Iカップリング発光分光分析【SOAP／D-SOAP】検出された金属元素から発生箇所を推定すると、以下の通りでした。鉄・軸受等カルシウム、ナトリウム・外部混入異物計数汚染度は、前回に比較してNAS級からNAS級にランク上昇し、重量汚染度は.mg/mlから.mg/mlに減少し、共に良好でした。粘度、水分、全酸価、RBOT、IRの各データは、前回同様に良好でした。尚、RBOTは、前回に比較して大きな値であり減少傾向は確認されませんでした。このことから、酸化防止剤の消耗は確認されず、この油は継続使用可能な状態にあると判断できました。
報告№106-6023 報告№106-6110 | 分析№106-00388 分析№106-02379 | 106-02379 | 初期試験を実施した結果、潤滑状態は安定し、潤滑油も継続使用可能と判断します。これらのことは、前回に比較して、計数汚染度はランク減少したことSOAP／D-SOAPの鉄濃度に大きな変化がないこと異常摩耗の早期発見パラメータであるフェログラフィーのIs値がと良好の範囲にあること以上のことから判断しました。
報告№104-0378 報告№106-8010 | 分析№104-02669 分析№106-00913 | 106-00913 | 分析の結果、前回に比較して計数汚染度がNAS級からNAS級にランク上昇し、重量汚染度はmg/mlからmg/mlに.mg/ml増加して共に当社推奨の管理限界値を超えていました。摩耗粒子の形態観察結果では、硬い異物の噛み込みにより発生した切削粒子や局部的な油膜切れにより発生したシビア粒子がやや多く観察されています。D－SOAPの結果で油の添加剤成分である亜鉛と外部から混入したと思われるカルシウムが検出されたことから、汚染度が高い原因は、油の添加剤成分の析出により発生したスラッジと硬い異物の噛み込みにより発生した摩耗粒子、そして外部から混入したカルシウムの影響と考えられました。以上のことから、今後摩耗の発生原因である外部混入の異物とスラッジの除去が必要と考えられます。特に、このスラッジは粘着性があり、バルブ類の動作障害の原因になるため除去する必要があります。スラッジと外部混入異物の除去方法は、当社製清浄分散剤TS－の投与と濾過を実施されることを推奨します。これらのことは、計数汚染度がNAS級、重量汚染度がmg/mlと共に当社推奨の管理限界値を超えていたこと異常摩耗の早期発見パラメータであるフェログラフィーのIs値が.と良好の範囲にあるものの、摩耗粒子形態観察の結果、硬い異物の噛み込みにより発生した切削粒子や局部的な油膜切れにより発生したシビア粒子がやや多く観察されたことD－SOAPの結果、前回に比較して鉄が.からに、亜鉛が.からに、カルシウムがからに、各々上昇したこと以上のことから判断しました。尚、機器停止中にドレンバルブから採油を実施しているため、油循環中の採油に比較して油中粒子が沈降して高濃度になっている部分を採油していると考えられます。したがって、油が循環している状態で採油を実施した場合に比較して、分析データが高くなり、異常な状態と判断してしまう可能性がありますので、今後の採油は、停止直後、或いは、油循環中に採油を実施されることを併せて推奨します。
報告№109-09514 報告№109-09514 | 分析№109-003218 分析№109-003218 | 109-003218 | 、汚染度、潤滑状態は良好でした。潤滑油および軸受は継続使用可能な状態にあると判断します。特性低下特性低下に係るパラメータの分析結果は良好と判断します。粘度粘度はmm/sと新油値mm/sに対する粘度変化率は+％で、当社推奨の管理限界値である±％以内にあり、良好と判断します。全酸価添加タービン油については、当社では管理限界値を設定しておらず、新油分析値との比較及び他の分析項目の結果より全酸価の状態判断を行います。その結果、全酸価は.mgKOH/gと新油値.mgKOH/g以内にあり、良好と判断します。酸化安定度酸化安定度はminであり、当社推奨の管理限界値のmin以上であることから、良好と判断します。有機物・有機化合物有機物・有機化合物は、IRチャートによる新油分析値との比較の結果、cm-付近に劣化の兆候を示すカルボン酸の吸収が確認されていないことから、良好と判断します。汚染に係るパラメータの分析結果は良好と判断します。水分はppmであり、当社推奨の管理限界値の以下であることから、良好と判断します。汚染粒子数はNAS級であり、当社推奨の管理限界値のNAS級以内であることから、良好と判断します。汚染度物重量は.mg/mlであり、当社推奨の管理限界値のmg/ml以内であることから、良好と判断します。摩耗運転中における潤滑状態は正常であったものと判断します。異常摩耗の早期発見パラメータであるフェログラフィーのIs値がのマイナス乗と当社基準値と比較して良好の範囲にあったことから、潤滑箇所の潤滑状態は正常と判断します。電子顕微鏡写真・X線マイクロアナライザー摩耗粒子診断で観察された粒子を電子顕微鏡写真・X線マイクロアナライザーで詳細に観察した結果、鉄、亜鉛、硫黄を含む粒子が観察されました。金属濃度SOAP法により金属濃度を測定した結果、外部から混入したと思われるケイ素が僅かに検出されましたが、良好と判断します。金属濃度酸溶解法により金属濃度を測定した結果、金属元素は検出されなかったことから、良好と判断します。
報告№109-09136 報告№111-00233 | 分析№109-001160 分析№111-001157 | 111-001157 | 軸受は継続使用可能な状態にあると判断します。前回に比較してSOAP／D－SOAPの結果で、鉄濃度に大きな変化はなく、異常摩耗の早期発見パラメータであるフェログラフィーのIs値がのマイナス乗と良好でした。前回に比較して計数汚染度はNAS級からNAS級にランク減少し、良好でした。分析結果は良好と判断します。計数汚染度計数汚染度はNAS級と当社推奨の管理限界値のNAS級以内にあり、良好と判断します。重量汚染度は.mg/mlと当社推奨の管理限界値のmg/ml以内にあり、良好と判断します。機器の潤滑状態機器の潤滑状態は正常と判断します。SOAPSOAPの結果、油の添加剤成分であるリンが検出されました。摩耗により発生する鉄が検出されていないことから、良好と判断します。D－SOAPD－SOAPの結果、摩耗により発生する鉄が検出されていないことから、良好と判断します。フェログラフィー異常摩耗の早期発見パラメータであるフェログラフィーのIs値がのマイナス乗と良好の範囲にあることから、潤滑状態は正常と判断します。
報告№104-0378 報告№105-8006 | 分析№104-02669 分析№105-00200 | 105-00200 | 精点Aを実施した結果、オイルリングの摩耗が確認されました。オイルリングの摩耗はオイルリングの振れ回りが原因と思われます。今後、潤滑油を適正にかきあげることができなくなるなどの原因で油膜切れを発生させ、それが原因でメタルの摩耗に影響を及ぼすことが懸念されるため、巡視の際にオイルリングの回転状況を確認すると共にヶ月以内に精点Bを実施されることを推奨します。これらのことは、異常摩耗の早期発見パラメータであるフェログラフィーのIs値が.と良好の範囲にあるものの、摩耗粒子形態観察の結果、銅合金が観察されたことD－SOAPの結果、オイルリングの主成分である銅が検出されたこと以上のことから判断しました。
報告№108-0505 報告№108-0505 | 分析№108-03640 分析№108-03640 | 108-03640 | 分析の結果、摩耗の安定が確認され、潤滑状態は正常と判断します。これらのことは、前回に比較して、計数汚染度はランク減少し、SOAP／D-SOAPの鉄および錫濃度に変化がないこと異常摩耗の早期発見パラメータであるフェログラフィーのIs値がのマイナス乗と良好の範囲にあること以上のことから判断しています。は良好と判断します。計数汚染度は良好と判断します。計数汚染度はNAS級と当社推奨の管理限界値のNAS級以内にあり、良好と判断します。重量汚染度は良好と判断します。重量汚染度は.mg/mlと当社推奨の管理限界値のmg/ml以内にあり、良好と判断します。機器の潤滑状態機器の潤滑状態は正常と判断します。SOAPの結果は良好です。SOAPの結果、油の添加剤成分であるリンが検出されています。摩耗により発生する鉄および錫が検出されていないことから、良好と判断します。D－SOAPの結果は良好です。D－SOAPの結果、摩耗により発生する鉄および錫が検出されていないことから、良好と判断します。フェログラフィーの結果は良好です。異常摩耗の早期発見パラメータであるフェログラフィーのIs値がのマイナス乗と良好の範囲にあることから、潤滑状態は正常と判断します。
報告№109-09448 報告№110-00289 | 分析№109-002802 分析№110-001123 | 110-001123 | 結論オイルの状態確認エンジンオイルは、劣化が確認されず、継続使用可能な状態にあることが確認されました。エンジンのコンディションエンジンの摩耗は、若干摩耗は発生しているものの、継続使用可能な状態にあることが確認されました。分析結果全てのデータは良好でした。粘度粘度はmm/sと新油値mm/sに比較して、粘度変化率は+％で、当社推奨の管理限界値内にあり、良好と判断します。水分はと当社推奨の管理限界値の以内にあり良好と判断します。全酸価全酸価はmgKOH/gと新油値mgKOH/g以下であり、良好と判断します。全塩基価全塩基価は.mgKOH/gと当社推奨の管理限界値mgKOH/g以上であることから、良好と判断します。IRIRの結果、新油に比較して変化はなく、良好と判断します。計数汚染度計数汚染度はNAS級と清浄でした。重量汚染度はmg/mlでした。粒度分布粒度分布は、適正な散乱強度がえられず適正な測定ができませんでした。機器の潤滑状態SOAPによる油中金属濃度の結果、油の添加剤成分であるカルシウムが比較的多く検出されました。SOAPによる油中金属濃度SOAPによる油中金属濃度の結果、鉄、鉛、銅、クロム、ニッケル、錫、油の添加剤成分であるリン、亜鉛、カルシウム、外部から混入したと思われるアルミニウム、ケイ素、ナトリウム、マグネシウムが検出されました。SOAPによる油中金属濃度SOAPによる油中金属濃度の結果、鉄、クロム、アンチモン、錫、油の添加剤成分と思われるリン、亜鉛、カルシウム、外部から混入したと思われるアルミニウム、ナトリウムが検出されました。摩耗粒子診断摩耗粒子診断の結果、異常摩耗の早期発見パラメータであるフェログラフィーのIs値は、潤滑状態がの乗となっており、金属元素から推定するとシリンダ、ピストンリング、カムロール、クランクメタル等の潤滑部では若干摩耗は発生しているものの、継続使用可能な状態にあると推定されます。
報告№104-4528 報告№104-4528 | 分析№104-01017 分析№104-01017 | 104-01017 | 分析の結果、を示す、粘度、水分、全酸価、RBOTの各データが当社推奨の管理限界値内にあり、且つ、IRの結果が新油に比較して変化がないことから、この油は継続使用可能な状態にあると判断します。一方、本試料油は、油清浄機が設置されている油槽であるため、油中の粒子が除去されていますので、診断は油清浄機による減少率を考慮して潤滑状態を解析する必要があります。今回の解析は、別添資料油中摩耗粒子の平衡濃度に示すように十分に濾過時間が経過し、油中粒子が飽和状態になっていると仮定しています。油清浄機による油中の摩耗粒子の減少率は油清浄機の入口と出口の汚染度を評価し、その結果から求めますが、今回は油清浄機の入口側と同じと判断される主油タンクから採取した試料がありませんので、減少率を、一般的に良好な濾過率とされる.と仮定し解析しました。尚、濾過率を考慮した減少率は油清浄機の吐出量と総油量との比から換算します。本機の油清浄機の吐出量は毎時L、設備油量はLですので減少率は.となります。これにより、油清浄機による粒子の減少率は、時間で.％であることがわかります。油がパスして増加する粒子数は、今回計数汚染度の～μmレンジですと個/mlの.％の個/mlとなります。更に、この発生粒子数から平衡濃度を計算します。平衡濃度は下式により求めます。平衡濃度＝発生粒子数／減少率・式油清浄機が設置されていない場合の減少率を.とすると平衡濃度は個/mlとなります。このことから分かるように、本試料油中の汚染度は、油清浄機が設置されていることでNAS級と清浄になっていますが、油清浄機がないと仮定した場合、計算により求めたように～μmレンジの汚染度はNAS級の汚染状態になる可能性を示唆するものととらえる事が出来ます。他のレンジを同様に計算すると以下のようになり、NAS級となります。～～～～以上等級級油清浄機が想定どおりの性能を発揮できていたとすると、その油清浄機がなかったとした場合、上記のとおりNAS級の汚染された状態になることが推定されました。今回、分析により観察されている油中夾雑物は、若干の摩耗粒子と外部混入による赤錆や、砂等の異物が見られることから、潤滑状態は比較的良好な状態にあると判断します。尚、本解析は減少率を仮定して進めておりますので、今後は、油清浄機出口からの採油に加え、油清浄機入口からも採油を実施し、変動する減少率を評価し、管理されることを推奨します。尚、RBOTがminと新油値minの％に低下していることが確認されました。当社推奨の管理限界値の％以上あり使用可能な状態にあると判断できますが、定期的に分析を実施し、RBOTの限界値到達時期を把握しておくことを推奨します。
報告№109-09136 報告№114-00022 | 分析№109-001160 分析№114-000923 | 114-000923 | 分析の結果、は良好の範囲にあるものの、計数汚染度がNAS級以上と当社推奨の管理限界値を超えていました。今後、油中の汚染物がギヤ歯面や軸受に噛み込み摩耗が進行することが懸念されます。減速機減速機は継続使用可能な状態にあると判断します。但し、疲労摩耗粒子が比較的多く観察され、さらにSOAP-Tの鉄濃度が比較的高い値で検出されたことから、ギヤ歯面では摩耗状態が厳しいことが推定されます。今後、さらに摩耗が進行することが懸念されるため、以下の対策を推奨します。定期的な分析今後の進行が懸念される疲労摩耗の推移を監視するため、定期的な分析実施を推奨します。最適な採油方法本試料油は、機器停止中にドレンバルブから採油されているため、別紙油中粒子の沈降の影響に示すように、油中粒子が油槽底部に沈降し、分析データが高濃度に出ている可能性があります。正確なデータによる診断を行うためにも、今後の採油は、極力運転中もしくは停止直後の油槽中層部から実施されることを推奨します。分析結果異常摩耗の早期発見のパラメータであるIs値は、レベルとやや高い値でした。また、潤滑部の摩耗が認められたため、定期的に潤滑油分析を実施し、摩耗推移を監視することが有用と考えます。フェログラフィーで観察された代表的な粒子は、以下の通りです。正常な摩耗粒子・潤滑状態が正常なマイルド摩耗により発生。疲労摩耗粒子・繰返し応力による金属疲労で発生。大型化するとスポーリングやフレーキングの発生が懸念されます。SOAP-Tの結果、鉄がppmと比較的高い値で検出されました。観察された摩耗粒子はμm以下の粒子が支配的であることから、ギヤ歯面では小さなピットが発生していると推定されます。今後、このピットに繰り返し荷重がかかり、疲労剥離する粒子サイズが大きくなることが予想されます。計数汚染度はNAS級以上と当社推奨の管理限界値を超えていました。フィルタグラムで表面に金属片、鉄錆、砂等が観察されたことから、汚染度が高い要因は、摩耗とスラッジ、そして外部混入異物の影響と思われます。粘度、水分、酸価、IRの各データは良好です。
報告№108-0477 報告№108-0477 | 分析№108-03438 分析№108-03438 | 108-03438 | 分析の結果、摩耗粒子の形態観察で異物の噛み込みなどで発生する切削粒子がやや多く観察されています。異常摩耗の早期発見パラメータであるフェログラフィーのIs値がの乗と良好の範囲にあるものの、観察された摩耗形態が摩耗の進行速度が速い切削摩耗であり注意が必要です。金属濃度酸溶解法の結果、すべり軸受の主成分である錫が検出されていますが、検出濃度が微量であるため、本軸受は継続使用が可能な状態にあると判断できます。継続使用する場合、これまでに発生した摩耗により軸受摺動面が荒れて、運転再開後に摩耗が進行することが懸念されます。可能であれば、運転再開後に再度分析を実施し、摩耗の進行状況を確認されることを推奨します。一方、潤滑油の基本特性である粘度、および特性低下を知るパラメータである全酸価、有機物・有機化合物、酸化安定度の各データが良好の範囲にあることから、この油は継続使用可能と判断します。特性低下全ての項目が良好な範囲にあったことから特性低下は認められず良好と判断します。粘度は良好と判断します。粘度はmm/sと新油値mm/sに比較して、粘度変化率は+％で、当社推奨の管理限界値である±％以内にあり、良好と判断します。全酸価は良好と判断します。全酸価はと新油値.mgKOH/g以内にあり、良好と判断します。有機物・有機化合物の結果、良好と判断します。有機物・有機化合物の結果、油劣化の兆候を示すカルボン酸の吸収が確認されていないことから、良好と判断します。酸化安定度の結果、良好と判断します。酸化安定度はminと当社推奨の管理限界値のmin以上であり、良好と判断します。色相は良好と判断します。色相はL.と新油値のL.に変化はなく、良好と判断します。汚染粒子数はやや高い値です。水分は良好と判断します。水分は.ppmと当社推奨の管理限界値の以下であり、良好と判断します。汚染粒子数は良好と判断します。汚染粒子数はNAS級と当社推奨の管理限界値のNAS級以内にあり、良好と判断します。汚染物重量は良好と判断します。汚染物重量は.mg/mlと当社推奨の管理限界値のmg/ml以内にあり、良好と判断します。摩耗金属濃度酸溶解法の結果、錫が検出されています。摩耗粒子の結果は良好と判断します。異常摩耗の早期発見パラメータであるフェログラフィーのIs値がの乗と良好の範囲にあり、潤滑状態も正常と判断します。金属濃度SOAPの結果は良好です。金属濃度SOAPの結果、金属元素は検出されていません。金属濃度酸溶解法の結果、錫が微量検出されています。金属濃度酸溶解法の結果、鉛、銅、錫、外部から混入したと思われる亜鉛、バリウム、ナトリウムが検出されています。
報告№109-09136 報告№110-00379 | 分析№109-001160 分析№110-001719 | 110-001719 | 摩耗状態前回に比較してSOAP／D－SOAPの結果、鉄および錫濃度に大きな変化はなく、異常摩耗の早期発見パラメータであるフェログラフィーのIs値がのマイナス乗と良好でした。汚染度前回に比較して計数汚染度はNAS級からNAS級にランク減少し、良好でした。前回同様にIR、RBOTの各データは良好でした。潤滑油および軸受は継続使用可能な状態にあると判断します。
報告№109-09250 報告№109-09250 | 分析№109-001834 分析№109-001834 | 109-001834 | 潤滑油および本軸受は継続使用可能な状態にあると判断できますが、軸受軌道面では切削摩耗と凝着摩耗の発生が確認されており、今後継続して発生することが懸念されるため、再度分析を実施し、摩耗の進行状況を傾向監視することを推奨します。尚、油名を再確認するとともに、異種油混入の有無を確認されることを併せて推奨します。特性低下特性低下に係るパラメータの分析結果は良好と判断します。粘度粘度はmm/sと新油値mm/sに対する粘度変化率は+.％で、当社推奨の管理限界値である±％以内にあり、良好と判断します。全酸価添加タービン油については、当社では管理限界値を設定しておらず、新油分析値との比較及び他の分析項目の結果より全酸価の状態判断を行います。その結果、全酸価は.mgKOH/gと新油値に比較して高くなっていました。IRチャートに示すようにcm-付近にピークが確認され、異種油混入の可能性が確認されました。酸化安定度酸化安定度はminであり、当社推奨の管理限界値のmin以上であることから、良好と判断します。有機物・有機化合物有機物・有機化合物は、IRチャートによる新油分析値との比較の結果、cm-付近に劣化の兆候を示すカルボン酸の吸収が確認されていないことから、良好と判断します。尚、IRチャートによる新油分析値との比較の結果、新油には確認されないcm-付近に吸収が確認されました。色相はLであり、新油値のL.に比較して大きな変化はないことから、良好と判断します。汚染に係るパラメータの分析結果良好と判断します。水分はであり、当社推奨の管理限界値の以下であることから、良好と判断します。汚染粒子数はNAS級であり、当社推奨の管理限界値のNAS級以内であることから、良好と判断します。汚染度物重量は.mg/mlであり、当社推奨の管理限界値のmg/ml以内であることから、良好と判断します。摩耗フェログラフィーによる摩耗粒子の観察の結果、異物の噛み込みなどで発生する切削粒子、金属接触が厳しい場合に発生するシビア粒子が観察されました。異常摩耗の早期発見パラメータであるフェログラフィーのIs値がの乗とやや高く、摩耗粒子の形態観察の結果、異物の噛み込みなどで発生する切削粒子、金属接触が厳しい場合に発生するシビア粒子が観察されました。金属濃度SOAP法により金属濃度を測定した結果、外部から混入したと思われる亜鉛がppm、カルシウムがppm、バリウムがppm検出されました。金属濃度酸溶解法により金属濃度を測定した結果、潤滑箇所で発生する金属接触によって検出される鉄が.pm、外部から混入したと思われる亜鉛、カルシウムが共に検出されました。
報告№103-0017 | 分析№103-00236 | 103-00236 | 分析の結果、油の劣化が確認されたため、至急更油が必要と判断します。又、摩耗粒子形態観察で、外部から混入した異物が見られることから、異物の噛み込みによる摩耗進行が懸念されます。ヶ月以内に更油ができない場合は、再度分析を実施し、摩耗の進行状況を確認されることを推奨します。これらのことは、全酸価が.mgKOH/gと当社推奨の管理限界値を大きく超え、IRの結果、油劣化の兆候を示すカルボン酸の吸収が見られました。又、異常摩耗の早期発見パラメータであるIs値が、と良好の範囲にあるものの、摩耗粒子形態観察で、外部から混入した鉄錆、砂が見られたことから判断しました。尚、劣化した油を継続使用した場合、酸成分により軸受表面が腐食摩耗の影響を受け、軸受機能に影響が出る場合があります。他電力会社では、.mgKOH/gを超えて使用したため、軸受を全て取り替えた例もありますので、至急更油を検討ください。又、フェログラフィーの結果、外部から混入した砂、鉄錆等の外部から混入した異物が多く見られていますが、これらの異物が採油箇所や採油方法の影響で混入している可能性がありますので、今後は採油箇所採油方法を試料油と一緒にご提供下さい。
|  | 114-000642 | 軸受は継続使用可能な状態にあると判断します。異常摩耗の早期発見のパラメータであるIs値は、前回の-レベルからレベルに上昇しているものの、正常です。また、異常摩耗の兆候を示す摩耗粒子が顕著に観察されなかったことから、は良好と判断します。フェログラフィーで観察された代表的な粒子は、以下の通りです。鉄錆、砂等・外部から混入したと考えられます。余寿命評価転がり軸受の場合、当社の研究成果からIs値が指数関数的に上昇していくことが確認されています。当該機は、前回から時間分稼働してIs値がレベルになっていることから、この傾向を基に今後の状態を予測した結果、別紙Is値上昇傾向に示すように、管理基準のに到達する時間は稼働時間で約時間と推定されました。管理限界値は、到達した時点で直ちに焼損すると言った異常な潤滑状態となるわけではなく、異常の兆候が出ているものの手入れをすれば継続使用可能な状態であるため、この時間を参考に今後の分析周期を検討してより正確に状態把握をするよう推奨します。
報告№108-0227 報告№110-00633 | 分析№108-01664 分析№110-002857 | 110-002857 | Iカップリング発光分光分析供試のタービン油をSOAP／D－SOAPで分析した結果、鉄、鉛、銅、アンチモン、錫、亜鉛、カルシウム、バリウム、ケイ素、ナトリウムが検出されました。これらの検出された金属元素から発生箇所を推定すると鉄、鉛、銅、アンチモン、錫・軸受等バリウム・オイル添加剤亜鉛、カルシウム、ナトリウム、ケイ素・外部混入異物であると思われます。このうち、機械部品が摩耗したと思われる元素はのグループです。フェログラフィー異常摩耗の早期発見パラメータとして摩耗粒子を定量化して評価するフェログラフィーのIs値は、潤滑状態が正常なの乗でした。摩耗粒子の形態で比較的多く観察された粒子は、潤滑状態が正常な場合に発生する摩耗粒子、フレッティングにより発生する赤錆でした。このような摩耗粒子が観察された場合には、潤滑部で発生している摩耗は、正常なマイルド摩耗と微振動によるフレッティング摩耗であることが分かります。フレッティングの発生要因は、鉄系材料が接合されたり、勘合されたりする部分から発生します。フレッティングによる赤錆が少量発生しても直ちに異常ではありませんが、場合によっては、発生した赤錆が軸受摺動面に噛み込み、摩耗を進行させる場合があります。計数汚染度、重量汚染度は共に良好でした。IR、RBOTの各データは良好でした。軸受および潤滑油は継続使用可能な状態にあるものの、摩耗の進行が懸念されるため、ヶ月後に回目の初期試験を実施し、フレッティングの発生状況ならびに軸受メタルの摩耗の進行状況を確認することを推奨します。なお、今後軸受メタルの摩耗が進行した場合、摩耗程度を評価する必要がありますので、次回分析時には、メタルサイズ、回転数をお知らせください。
|  | 99-02667 | レシプロコンプレッサーにおける黒化の原因は大きく分けると以下の三つがあります。油の劣化圧縮熱によるカーボンの発生外部からの異物の混入コンプレッサー内の摩耗これらのケースを以下により考察しました。油の劣化油の劣化は、全酸価がmgKOH/gと新油値のmgKOH/gに比較して変化はなく、且つ、IRにより、油劣化の兆候を示すカルボン酸の吸収は確認されず、油の劣化はなくコンディションは良好と判断します。圧縮熱によるのカーボンの発生圧縮熱によるカーボンの発生は残留炭素分の分析により確認しました。その結果、残留炭素分は.％でした。但し、この程度の値では、新油でも計測される場合がありますので、新油又は黒化していない使用油の分析値と比較し、確認する必要があります。尚、カーボンを非常に多く含むグランドパッキンの摩耗が混入する可能性もあるとも情報をいただいておりますので、検出されたカーボンは、圧縮熱により発生したものか、グランドパッキンの摩耗粉が混入したものかは、ご提供いただいたサンプルからは区別できませんので、グランドパッキンの成分等を確認し、その成分で油中の夾雑物をトレースにして、圧縮熱により発生したカーボンか、グランドパッキンの摩耗粉かを確認されることを推奨します。外部混入外部から混入した異物の混入は、SOAP／D－SOAPにより確認しました。SOAPでケイ素がppm、ナトリウムがppm検出されていることから、砂や雰囲気中のナトリウムが混入したものと考えられました。コンプレッサー内部の摩耗コンプレッサー内の摩耗は、フェログラフィー、SOAP／D－SOAPにより確認しました。フェログラフィーの結果、鉄系摩耗粒子が多く見られ、且つ、SOAP／D－SOAPの結果、鉄、錫等が検出されていることから、黒化原因のひとつと考えられました。又、D－SOAPで油の添加剤成分であるカルシウムや亜鉛が検出されており、スラッジの発生も確認されました。以上のことから、黒化原因の可能性が最も高いのは、のコンプレッサー内部の摩耗によるものがあげられました。それは、SOAPの結果で、ケイ素が多く検出されている事と、鉄がppmも検出されている事から推定できました。コンプレッサーのように回転摺動部や往復摺動部分を持つ部分では、局部的に油膜が切れる状態が出来やすく、ピストンリングとシリンダ間や、コンロッドと軸受メタル間などで摩耗しますが、本試料油のように油中に砂等がある場合は、これらの摩耗に加え、外部から混入した砂の影響で摺動面各部が摩耗します。この場合に発生する摩耗粒子のサイズは、混入した砂の粒子径の大小により違いますが、一般的には数μm以下です。今回の粒子サイズの分布状態をNAS等級により見てみますと、～μmのサイズが支配的である事が分り、又、μm未満の元素分析に有効なSOAP法で鉄がppm、銅がppm検出されており、これらのことから、コンプレッサー内部の鉄と銅を使用した部分の摩耗により非常に微小な摩耗粉が発生し、黒化したものと思われます。但し、の圧縮熱によるカーボンの発生は、前述の通り、新油又は黒化していない使用油との比較が必要ですので、新油又は黒化していない使用油の分析を推奨します。尚、通常の使用を続けていて、油が急激に黒くなった場合、の摩耗の進行が加速する場合がありますので、摩耗の進行状況を追跡分析により確認されることを推奨します。
報告№106-0227 報告№106-0272 | 分析№106-01279 分析№106-01493 | 106-01493 | ・濾過前の試料油を分析した結果、フェログラフィーの結果、観察された摩耗粒子は、比較的マイルドな摩耗状態で発生するラビング粒子が支配的でした。・D－SOAPの結果、前回に比較して鉄がからに上昇していました。主にサーボシリンダ内壁やポンプ内部で摩耗が進行していると考えられました。現在のところ、汚染度はNAS級と良好の範囲にありますが、このまま摩耗が進行し汚染度がやや不良のNAS級に到達した場合、バルブ類の動作障害やフィルタの目詰まり等が発生することが懸念されます。これらの障害発生に対する弊害を勘案の上、ヶ月後に再度分析を実施し、汚染状況及び摩耗の進行状況を確認されることを推奨します。
報告№102-6117 | 分析№102-02034 | 102-02034 | 濾過前の試料油を分析した結果、金属接触が厳しい場合に発生するシビア粒子がやや多く見られることから、今後、これらの摩耗粒子が軸受摺動面に噛み込み摩耗が進行する場合があるため、ヶ月以内に再度分析を実施し、汚染状況及び摩耗の進行状況を確認されることを推奨します。それは、フェログラフィーの結果、異常摩耗の早期発見パラメータである、Is値が.と非常に良好の範囲にあるものの、摩耗粒子形態観察で、金属接触が厳しい場合に発生するシビア粒子がやや多く見られたことから判断しました。尚、RBOTが前回に比較し、min上昇したのは、新油の補充の影響によると思われます。今後は、今回のRBOT値によりデータ管理を行います。
報告№109-0034 報告№109-0034 |  | 109-00167_168 | 濾過効率は～％と比較的高く、かつ、油清浄機出口サンプリング弁から採取した試料油の汚染度がNAS級と清浄な状態を保持できていることから、濾過精度は確保できていると判断します。を示す粘度、水分、全酸価、IRの各データは当社推奨の管理限界値内にあることから、継続使用可能と判断します。を示す粘度、水分、全酸価、IRの各データは良好です。油清浄機の濾過効率による油汚染度管理に関する考察油清浄機の濾過効率の指標であるβ値を確認するため、油清浄機の入口側と出口側の配管より採油を実施し、計数汚染度を実施しました。その結果を下表に示します。 ・ここで、 EMBEDExcel.Sheet.式および表に示す通り、その結果、～μmレンジが%～μmレンジが%～μmレンジが%であり、汚染度もNAS級と清浄な状態を保持できていることから、濾過精度は確保できていると判断できます。機器の摩耗油清浄機が設置されていることでNAS級と清浄になっていますが、油濾過機がないと仮定した場合、計算により求めた～μmレンジの汚染度はNAS級以上の汚染状態になる可能性を示唆するものととらえる事が出来ます。他のレンジを同様に計算すると以下のようになり、NAS級以上となります。EMBEDExcel.Sheet.油清浄機がなかったとした場合、以上のとおりNAS級以上の汚染された状態になることが推定されます。この換算値を前回の油清浄機入口の換算値と比較した結果、～μmレンジおよび～μmレンジに若干増加傾向が見られますが、μm以上の大型粒子レンジに増加傾向が確認されていないことから、潤滑状態は良好な範囲にあると判断します。
報告№109-09495 報告№109-09495 | 分析№109-003005 分析№109-003005 | 109-003005 | ・汚染度前回に比較して計数汚染度がNAS級から級にランク減少していました。・摩耗状態SOAP／D－SOAPの結果、鉄および錫濃度に変化はありませんでした。異常摩耗の早期発見パラメータであるフェログラフィーのIs値がのマイナス乗と良好の範囲にありました。前回同様に全てのデータが良好の範囲にあることから、摩耗の安定が確認され、潤滑状態は正常と判断します。結論本軸受は継続使用可能な状態にあると判断します。は良好と判断します。計数汚染度計数汚染度はNAS級と当社推奨の管理限界値のNAS級以内にあり、良好と判断します。重量汚染度は.mg/mlと当社推奨の管理限界値のmg/ml以内にあり、良好と判断します。機器の潤滑状態機器の潤滑状態は正常と判断します。SOAPSOAPの結果、油の添加剤成分であるリンが検出されました。摩耗により発生する鉄および錫が検出されていないことから、良好と判断します。D－SOAPD－SOAPの結果、摩耗により発生する鉄および錫が検出されていないことから、良好と判断します。フェログラフィー異常摩耗の早期発見パラメータであるフェログラフィーのIs値がのマイナス乗と良好の範囲にあることから、潤滑状態は正常と判断します。
報告№109-09136 報告№112-00368 | 分析№109-001160 分析№112-001533 | 112-001533_date130125 | ポンプ軸受と潤滑油は、継続使用可能な状態であるため、分解点検の必要はないと判断します。但し、油中の汚染度が高く、今後も摩耗の進行を傾向監視するため、以下の対策を推奨します。更油および油槽内の清掃潤滑油が汚染されていることから、油槽内は汚染されていると思われます。更油をする際には、油槽内を清掃し、更油する新油もNAS級程度の清浄な潤滑油を更油することを推奨します。定期的な分析定期的な分析を実施することにより、データの変化から異常の兆候を早期に発見することが可能となります。今後は摩耗の進行を監視するため、定期的に分析を実施することを推奨します。余寿命評価余寿命は、すべり軸受および転がり軸受の場合、当社の経験からIs値が指数関数的に上昇していくことが確認されています。このことを基にフェログラフィーのIs値と稼働時間から余寿命を予測し結果、本試料のIs値は前回のの乗から変化はありませんでした。一般に、ドレンから採油して評価した場合、前回のデータより回目のデータが低くなることがあり、この場合、潤滑状態は安定していると推定することができます。今回のデータは、このようなケースであると思われます。従って、現状の摩耗状態は安定していると思われます。はフェログラフィーおよびSOAP-Tの結果から総合的に判断した結果、傾向管理が必要な状態にあると考えられます。フェログラフィー【定量分析：Is値】Is値は異常摩耗の早期発見パラメータのつで、摩耗粒子を定量化するために用います。今回のIs値はの乗と高い値でした。フェログラフィー【定性分析：摩耗粒子および摩耗形態観察】分析結果から比較的多く観察された粒子は、以下の通りでした。正常な摩耗粒子・潤滑状態が正常なマイルド摩耗により発生。シビア粒子・潤滑状態がやや厳しい凝着摩耗により発生。金属潤滑部が局部的に油膜切れを起していると考えられます。黒錆・潤滑状態がやや厳しい凝着摩耗により発生。金属接触が厳しく、且つ、高い摩擦熱が発生していると考えられます。Iカップリング発光分光分析【SOAP-T】検出された金属元素から発生箇所を推定すると、以下の通りでした。鉄、鉛、銅、錫、亜鉛・軸受等カルシウム、バリウム、ナトリウム・外部混入異物計数汚染度、重量汚染度は共に当社推奨の管理限界値を超えていました。計数汚染度計数汚染度はNAS級以上と当社推奨の管理限界値NAS級を超えていました。重量汚染度は.mg/mlと当社推奨の管理限界値mg/mlを超えていました。光学顕微鏡写真重量汚染度で濾過したフィルタ表面上の夾雑物を光学顕微鏡で観察した結果、銅合金、鉄錆、砂等が観察されました。．は良好と判断します。粘度粘度はmm/sと新油値のmm/sに比較して、粘度変化率は-％で、当社推奨の管理限界値である±％以内にあり、良好と判断します。水分はと当社推奨の管理限界値の以下にあり、良好でした。酸価は.mgKOH/gと新油値の.mgKOH/g以下であり、良好と判断します。IRIRチャートの結果、新油と使用油のスペクトルパターンはほぼ一致し、また、油劣化の兆候を示すカルボン酸の吸収が確認されていないことから、良好と判断します。
報告№102-4005 | 分析№102-00273 | 102-00273 | 分析の結果、計数汚染度がNAS級以上と当社推奨の管理目安を超えていました。フェログラフィーの結果、摩耗の過酷度を示すIs値がの乗とやや高く、摩耗粒子の形態観察の結果、金属接触が厳しい場合に発生するシビア粒子と外部から混入した砂、鉄錆も多く見られました。今後、これらの異物が軸受摺動面に噛み込み、摩耗が進行することが懸念されるため、潤滑油中の摩耗濃度は平衡濃度に到達する時間以上経過した時点で再度分析を実施し、摩耗の進行状況を確認されることを推奨します。尚、多く観察された砂や鉄錆等の外部から混入した異物は、ドレン配管内や油槽底部の汚染物を誤って採取している可能性がありますので、ドレンの量等の採油方法を再度ご確認いただきますようお願いいたします。ご不明な点がございましたら、当社営業担当にお尋ねください。
報告№109-09136 報告№111-00144 | 分析№109-001160 分析№111-000703 | 111-000703 | 潤滑油は継続使用可能な状態にあると判断します。粘度、全酸価、IR、RBOTの各データは良好でした。尚、別紙RBOTの減少傾向から油の余寿命を求めた結果、本試料は直近の更油から起算して稼働日数が年月まで使用可能であることが分かります。水分は良好でした。
報告№108-0411 報告№110-00533 | 分析№108-02744 分析№110-002411 | 110-002411 | は、油の粘度、油中のスラッジの発生量を判断パラメータに、粘度、全酸価、IR、RBOTで評価します。分析の結果、油の粘性を示す粘度は、新油値の.mm/sに比較して粘度変化率が-％のmm/sとほぼ変化はなく、また油中のスラッジの発生量を示す全酸価は、新油値の.mgKOH/gに対して.mgKOH/gでほぼ変化が見られず劣化は確認されなかった。さらにはIRの結果でも油が劣化した場合に発生するカルボン酸の発生も確認されず、酸化防止剤の残存量を示すRBOTは、限界値minに比較して、十分に残量があるminであった以上のことから、潤滑油の劣化は確認されませんでした。油の余寿命は、使用油の使用期間または使用時間が不明であったため、ご依頼の油の余寿命に関する検討は行えませんでした。ただし、分析の結果で新油値がminであったことから、使用期間を仮にヶ月間と仮定すれば余寿命は十二分にあると言えます。可能であれば、使用期間、あるいは使用時間の情報をご提供下さい。汚染度油中の水分を計測した結果、水分は.ppmと新油と同等であり、継続使用可能な状態にあることが確認されました。潤滑油は継続使用可能な状態にあると判断します。
報告№102-5006 報告№102-5006 | 分析№102-02567 分析№102-02567 | 102-02567 | 分析の結果、ローラベアリングは、転動面と軌道面間ですべり摩擦が生じ、摩擦熱が局部的に以上になっている箇所がありますが、ベアリング寿命の指標となる大型のフレーキングは発生していないことから、継続使用可能な状態にあると判断できます。判断根拠は、異常摩耗の早期発見パラメータであるフェログラフィーのIs値がのマイナス乗と良好の範囲にあり、且つ、ベアリングの寿命を示す大型のフレーキング見られなかったことです。但し、油膜切れによりすべり接触が発生しており、軌道面には接触傷が発生していると推定されます。この傷が起点となって、フレーキングに進展する場合がありますので、念のため、再度採油・分析を実施し、摩耗の進行状況を確認されることを推奨します。次回採油時期を回転数rpmと仮定して計算した結果、運転時間時間後経過した時点となりました。この時間を参考に再度採油を実施されることを推奨します。尚、この推奨時間は、仮定の回転数で計算しておりますので、実際の回転数をお知らせ下さい。は良好と判断します。粘度は良好と判断します。粘度はmm/sと新油値mm/sに比較して、粘度変化率は+.％で、当社推奨の管理目安である±％以内にあり、良好と判断します。水分が当社推奨の管理目安を超え、多く含まれていました。水分はppmと当社推奨の管理目安のを超えており、発錆予防のため、更油を計画されることを推奨します。全酸価は良好と判断します。全酸価は.mgKOH/gと新油値.mgKOH/g以内にあり、良好と判断します。IRの結果、良好と判断します。IRの結果、IRチャートに示すように油のスラッジであるカルボン酸の特徴吸収帯にピークが確認されていないことから、油は劣化していないと判断します。RBOTは、良好です。RBOTはminと当社推奨の管理目安以内にあり、良好と判断します。尚、油の使用時間時間であり、これまでの減少率から計算すると今後時間使用可能となりました。但し、油の劣化が進行してくると急激にRBOTが減少する場合があるため、定期的に分析を実施し、余寿命を計算しなおす必要があります。は、重量汚染度が悪く、スラッジの発生が確認されました。計数汚染度は良好と判断します。計数汚染度はNAS級と当社推奨の管理目安のNAS級以内にありました。重量汚染度は当社推奨の管理目安を超えていました。重量汚染度は.mg/mlと当社推奨の管理目安のmg/mlを超えていました。これはD－SOAPで油の添加剤成分であるバリウムがppm、リンがppm検出されていることから、油の添加剤成分が析出してスラッジとなったためと考えられました。機器の潤滑状態ローラベアリングは、転動面と軌道面間ですべり摩擦が生じ、摩擦熱が局部的に以上になっている箇所がありますが、ベアリング寿命の指標となる大型のフレーキングは発生していないことから、継続使用可能な状態にあると判断できます。SOAPの結果は良好です。SOAPの結果、摩耗により発生した鉄がppm検出されました。一方、油の添加剤成分である亜鉛がppm、バリウムがppm、リンが検出されました。D－SOAPの結果は良好です。D－SOAPの結果、摩耗により発生した鉄がppm、ベアリング保持器の摩耗により発生したと思われる銅がppm検出されました。フェログラフィーの結果は良好です。異常摩耗の早期発見パラメータであるIs値がのマイナス乗と良好の範囲にあり、且つ、ベアリングの寿命を示す大型のフレーキング見られなかったことから、潤滑状態は良好と判断します。但し、油膜切れによりすべり接触が発生しており、軌道面には接触傷が発生していると推定されます。この傷が起点となって、フレーキングに進展する場合がありますので、念のため、再度採油・分析を実施し、摩耗の進行状況を確認されることを推奨します。
報告№109-09136 報告№111-00666 | 分析№109-001160 分析№111-003349 | 111-003349 | トライボロジーを活用した設備診断法による結果、潤滑油および減速機は継続使用可能な状態にあると判断します。今後も定期的なトライボロジーを活用した設備診断法によるCBMの実施を推奨します。定期的な分析分析の結果で観察された摩耗粒子の一部には、潤滑面で油膜が破断して金属同士が接触して発生した凝着摩耗粒子と呼ぶ粒子が観察されました。ただし、観察された凝着摩耗粒子そのものが少ないことと、潤滑状態の異常を早期に発見するパラメータであるIs値が正常な範囲と判断できるの乗であったこと、さらには潤滑油の汚染度もNAS級と若干汚染されてはいるものの、外部から混入した砂などの異物が汚染の主要因であり、歯面の摩耗が汚染の要因になっていないことがわかります。本試料の場合は、外部混入異物により汚染度が高いものの、現時点では潤滑状態の悪化に大きく影響を与えるほどではなく潤滑状態は正常な範囲にあると判断できますが、砂などの外部異物は、歯車よりも硬度が高く、歯面の摩耗進行に影響をあたえることから、定期的に分析を実施し、摩耗の進行状況を確認することを推奨します。バックラッシによる評価バックラッシは、歯車をスムーズに無理なく回転させるために必要な歯面間の遊びのことで、歯車が円滑に回転するために必要なものです。バックラッシが少なすぎると潤滑不良や歯車の両歯面が接触して騒音が増大したり、摩耗の原因になったりします。また反対に、広すぎると歯面同士の適切な噛み合いが悪くなり歯車が破損しやすくなることがあります。トライボロジーを活用した設備診断法では、潤滑油中の鉄の濃度分析の結果から歯車の歯面がどの程度摩耗してバックラッシを増加させているかを求めることができることから、ご提供いただいた減速機に関する情報から、使用されているギヤはスパイラルベベルギヤであるとして、歯車をかみ合わせたときの、歯面間の遊びを求めてみました。なお、今回提供して頂いた情報の中で歯幅が不明でしたのでmmと仮定しました。その結果、減速機のギヤ歯面に摩耗が集中していたと仮定した場合、バックラッシの増加量は.μmと推定されました。バックラッシの量は、各機械メーカのノウハウであるため、一律には決まっていませんが、一般には数十μmから数百μmとされており、評価はこの値を参考としましたが、分析結果から求めたバックラッシ増加量は、一般に用いられるバックラッシの範囲に比較して十分に小さい値であることがわかります。ただし、今回求めたバックラッシの増加量は、計算に必要なすべてのパラメータがそろっていない仮定の数値も入っていることから、正確なバックラッシの増加量を計算するためにも、歯幅、油入替後の稼働時間ならびに分解点検後の稼働時間などの情報をお知らせ下さい。計算結果をご報告いたします。フェログラフィー異常摩耗の早期発見パラメータとして摩耗粒子を定量化して評価するフェログラフィーのIs値は、正常な潤滑状態を示すの乗でした。摩耗粒子の形態で比較的多く観察された粒子は、潤滑状態が正常な場合に発生する摩耗粒子異物の噛み込みにより発生する切削粒子金属潤滑部が局部的に油膜切れを起して発生するシビア粒子でした。これらの摩耗粒子が観察された場合、潤滑部で発生している摩耗形態は、正常なマイルド摩耗異物による切削摩耗潤滑状態がやや厳しい凝着摩耗であることが分かります。減速機で切削摩耗が発生した場合、減速機内部で使用されている歯車の歯面や転がり軸受が切削摩耗により生じた軌道面の損傷が起点となって寿命が分の程度に低下することがあることから、切削摩耗には十分注意する必要があります。切削摩耗の発生原因となる混入異物が残留している場合、この異物により切削摩耗が継続して発生する可能性があります。Iカップリング発光分光分析供試の潤滑油を分析した結果、検出された金属元素は、SOAP-Tの結果表に示すように、鉄、鉛、リン、亜鉛、カルシウム、アルミニウム、ナトリウム、ホウ素、モリブデンでした。検出されたこれらの金属元素から発生箇所を推定すると鉄、鉛、亜鉛・ギヤ・軸受等リン、モリブデン・オイル添加剤カルシウム、アルミニウム、ナトリウム、ホウ素・外部混入異物であると思われます。このうち、機械部品が摩耗したと思われる元素はのグループです。計数汚染度は当社推奨の管理限界値に到達していました。フィルタ表面の異物観察で金属片、鉄錆、砂等が観察されたことから、汚染度が高い要因は、摩耗と外部混入異物の影響と思われます。外部混入異物は、潤滑油を精密に濾過することで除去でき、そのことで歯車の歯面損傷を予防でき、寿命が大きく延伸化できることから、汚染度の管理を標準化するとともに、今回は濾過により汚染度の回復を図ることを推奨します。粘度、水分、酸価、IRの各データは良好でした。
報告№100-6146 １号機よりも、若干スラッジの発生量は少ないものの、この状況で、この油を継続使用するとバルブ類の動作障害、ストレーナの目詰まりによる圧力低下等の障害が発生する可能性が高いため、スラッジを除去する必要があります。除去方法は、前報でも推奨しました当社製清浄分散剤ＴＳ－６０４の投与と濾過を推奨します。 この状況で使用を続けるとバルブ類の動作障害、ストレーナの目詰まりによる圧力低下等の障害が発生する可能性が考えられますので、スラッジを除去する必要があります。除去方法は、前報でも推奨しました当社製清浄分散剤 | 分析№100-02177,02178 | 100-02178 | ストレーナを点検したところ、付着物が確認されたため、その付着物と圧油を採取し、付着物の成分等を確認することを目的としました。ストレーナ付着物は、油の添加剤成分のバリウムが析出して、スラッジ化しているものと考えられました。ストレーナ付着物の分析油中に溶解した又は小型の金属粒子の濃度を測定するSOAP法の結果、鉄、リン、亜鉛、カルシウム、バリウム、ケイ素が検出されました。一方、大型の金属粒子の濃度を測定するD－SOAP法の結果、鉄、亜鉛、カルシウム、バリウムが検出されました。リン、バリウムは圧油の添加剤成分ですが、D－SOAPで検出されているのは、油の添加剤成分が析出してスラッジ化したものと考えられました。鉄は摩耗粒子や外部から混入した鉄錆等、亜鉛、カルシウムケイ素は外部から混入した異物と考えられました。IRの結果は、IRチャートに示す通り圧油のスペクトルと差異はなく、且つ、油の劣化も確認されませんでした。圧油の分析SOAPの結果、リン、バリウムが検出されており、この元素が油の添加剤成分として使用されていることが判ります。ストレーナの付着物成分は、この元素のうち、バリウムが析出したものと考えられました。その他の分析の結果をみると、全てのデータは、当社推奨の管理限界値内にありますが、D-SOAPの結果、号機同様にバリウムが検出されており、油中にスラッジの濃度が高くなってきていることが想像できます。TS－の投与と濾過を推奨します。
報告№109-09136 報告№112-00751 | 分析№109-001160 分析№112-003395 | 112-003395 | 油中の水分濃度が高いことから、以下の対策を推奨します。軸受は継続使用可能な状態にあると判断します。但し、将来的な摩耗進行の有無を確認するためにも傾向監視を継続することが有効です。定期的な分析凝着摩耗の進行を監視するため、定期的に分析を実施し、分析データによる摩耗の進行状況を確認することを推奨します。はフェログラフィーおよびSOAP-Tの結果から総合的に判断した結果、継続使用は可能ですが、機器の機能を保持するためにも傾向管理が有用と考えます。フェログラフィー【定量分析：Is値】Is値は異常摩耗の早期発見パラメータのつで、摩耗粒子を定量化するために用います。前回同様に、Is値はの乗とやや高い値でした。フェログラフィー【定性分析：摩耗粒子および摩耗形態観察】分析結果から比較的多く観察された粒子は、以下の通りでした。黒錆・潤滑状態がやや厳しい凝着摩耗により発生。金属接触が厳しく、且つ、高い摩擦熱が発生していると考えられます。観察された摩耗粒子の中でも黒錆は、将来的な摩耗の進行に繋がる可能性を示唆しているため、傾向監視が必要と思われます。黒錆は、凝着摩耗に分類されます。この摩耗粒子は、摺動面で凝着、破断を繰り返し、この過程で生じる移着粒子が成長して摩耗粒子となります。そのため、摺動面では局部的に油膜切れが発生していることを示しています。この状態が継続した場合、摩耗粒子のサイズは徐々に大型化していき、設備の損傷に至る場合がありますので、傾向監視が必要です。Iカップリング発光分光分析【SOAP-T】検出された金属元素から発生箇所を推定すると、以下の通りでした。鉄、鉛、銅、錫・エンジン部品リン、亜鉛、カルシウム、モリブデン・添加剤バリウム、アルミニウム、ケイ素、ナトリウム・外部混入異物クランクメタルの摩耗前回に比較して、SOAP-Tで錫がからppmに増加していることから、クランクメタル表面に摩耗が発生していると推定されました。ディーゼルエンジンのクランクメタルは積層構造になっており、クランクメタルの最表面はホワイトメタル層が存在し、その下にニッケル層、さらにその下には銅と鉛の合金であるケルメット層が存在します。ディーゼルエンジンのメタルは、設計上、油膜が正常に形成される流体潤滑が基本であることから、通常の使用においては摩耗しにくいと思われますが、メタルの潤滑部に流体潤滑になりにくい部分が発生するとメタル表面の軟質金属部が摩耗しメタル部のすぐ下のニッケル部まで摩耗し始め、ホワイトメタル層の主成分である錫や鉛、そしてメタルの第二層のニッケルやバックメタルの銅が検出されます。今後、摩耗が進行した場合、軸受が焼付を起こす可能性があるため、注意が必要です。銅を使用した箇所の溶出・摩耗前回に比較して、SOAP-Tで銅がppmからppmに増加していました。検出された銅は、鉛と同時に検出されていることから、軸受メタル第三層のケルメット層が摩耗している可能性が考えられました。軸受メタルは、一般に再表面に錫などの軟質金属が薄層状態で存在しており、この薄層部が摩耗するとその下層部が検出されます。今回検出された金属は、錫、銅、鉛であるため、メタルは軟質金属の錫が摩耗により消滅し、ケルメット層が露出している箇所があると思われます。そのため、クランク軸、或いは、コンロッドと直接接触して焼付きを起こす可能性があることから、再分析により摩耗が進行するか、確認することを推奨島します。前回に比較して計数汚染度はNAS級以上からNAS級にランク低下しているものの、やや汚染されていました。フィルタ表面の異物観察で金属片、鉄錆、砂等が観察されたことから、汚染度が高い要因は、摩耗と外部混入異物の影響と思われます。前回同様に粘度、酸価、IR、塩基価の各データは良好でした。水分は前回に比較してppmからppmに減少しているものの、当社推奨の管理限界値のを超えていました。今後、水分の影響でエンジン内部に錆が発生し、その影響で摩耗が発生する懸念があります。
報告№109-09136 報告№109-09234 | 分析№109-001160 分析№109-001702 | 109-001702 | 今回の採油は、主機停止中に上部点検窓から実施しているため、別紙油中粒子の沈降の影響に示すように、沈降の影響を受けて分析データが低濃度に出る可能性があります。今回の分析は、以上のことを踏まえて結果を検討します。軸受の潤滑状態および初期試験を実施し、前回データと照合した結果、油中摩耗粒子の減少が確認されました。油中の粒子濃度は、油膜破断による発生や、油槽内などでの沈降が均衡したところで一定、いわゆる平衡状態になります。このバランスが崩れると増加する場合と減少する場合とに分かれます。本軸受では、油中の粒子が減少する要因となるフィルタ類は設置されていませんが、今回の採油が停止中に実施しているため、油槽内部で粒子の沈降があり、分析データが見かけ上低濃度となっている可能性があります。そのため、異常な摩耗により大型摩耗粒子が発生していたとしても検出されず、正常と誤認している可能性があります。油循環中または主機停止直後に再度採油を実施し、汚染状態および摩耗の発生状況を確認することを推奨します。潤滑油の基本特性潤滑油の基本特性は、良好の範囲にあることから、本試料油は継続使用可能と判断します。
報告№101-0302 | 分析№101-02899 | 101-02899 | 分析の結果、摩耗の過酷度を示すIs値がと低く、且つ、ベアリング寿命の指標となる大型のフレーキングにより発生した粒子は確認されていないことから、継続使用可能と判断します。但し、より詳細に解析を行うためには、機器の構造、サイズ、軸受のタイプ等の情報が非常に重要ですので、今後は、別添資料分析依頼書にご記入くださいまして、ご提出いただけますようお願い申し上げます。考察は良好と判断します。粘度は良好と判断します。粘度はmm/sと新油値mm/sに比較して、粘度変化率は+％で、当社推奨の管理目安である±％以内にあり、良好と判断します。水分は良好と判断します。水分は.ppmと当社推奨の管理目安内にあり、良好と判断します。全酸価は良好と判断します。全酸価は.mgKOH/gと新油値.mgKOH/g以内にあり、良好と判断します。計数汚染度、重量汚染度、共に当社推奨の管理目安内にありました。計数汚染度は良好です。計数汚染度はNAS級と当社推奨の管理目安のNAS級以下にあり、良好と判断します。重量汚染度は良好です。重量汚染度はmg/mlと当社推奨の管理目安のmg/ml以下にあり、良好と判断します。機器の潤滑状態継続使用可能と判断します。SOAPは良好です。油中の添加剤及びμm未満の摩耗粒子を検出できるSOAPの結果、油の添加剤成分であるリンがppm、亜鉛がppm検出されました。D－SOAPは良好です。大型の摩耗粒子を検出できるD－SOAPの結果、ベアリングの摩耗を示す鉄は検出されませんでした。フェログラフィーの結果、ベアリングは継続使用可能と判断します。フェログラフィーの結果、摩耗の過酷度を示すIs値がと低く、且つ、ベアリング寿命の指標となる大型のフレーキングにより発生した粒子は確認されていないことから、継続使用可能と判断します。
報告№106-0227 報告№107-0021 | 分析№106-01279 分析№107-00076 | 107-00076 | 濾過前の試料油を分析した結果、粘度が.mm/sと新油のmm/sに比較して、粘度変化率は+％で、やや不良領域にありました。現在、ISOVGからISOVGに移行しているため異常ではなく、本試料油は継続使用可能と判断します。
報告№107-0072 報告№107-0098 | 分析№107-00338 分析№107-00485 | 107-00485 | 本トライボ診断は、軸受の潤滑状態、汚染状況、油の劣化状態を確認することを目的としました。【軸受の潤滑状態】トライボ診断の結果、摩耗粒子形態観察でベアリング転動面や外輪とベアリングケース間で、フレッティングにより発生する赤錆、保持器などの摩耗により発生する銅合金が観察されたものの、汚染度がNAS級と良好の範囲にあり、且つ、転がり軸受の寿命の指標となるフレーキングの発生が確認されていないことから、現在のところ、ベアリングは継続使用可能な状態にあると判断します。【油の汚染状況】計数汚染度がナトリウム級と当社推奨の管理限界値内にあり、重量汚染度がmg/mlでした。【油の劣化状況】油の劣化状況を確認するために実施した粘度、水分、全酸価、IRの各データが良好であることから、この油は継続使用可能と判断します。
報告№109-09255 報告№109-09255 | 分析№109-002406 分析№109-002406 | 109-002406 | 今回の採油は、対象設備停止中にドレン穴から実施しているため、別紙油中粒子の沈降の影響に示すように、油中粒子などの固形物は沈降の影響を受けて分析データが高濃度に出る可能性があることから、このことを踏まえて結果を検討しました。本試料は、高濃度になっていると思われる対象設備停止中のドレン穴から実施した採油にもかかわらず、分析の結果は全て良好の範囲にあったことから、油は継続使用可能であり、また潤滑状態も正常と判断します。特性低下分析結果は、全項目が良好の範囲にありました。したがって、油の特性低下は認められず良好と判断します。粘度粘度はmm/sと新油値.mm/sに対する粘度変化率が-％でした。粘度変化率の推奨管理限界値は、±％以内となっていますが、今回の結果はこの範囲内にあることから、良好と判断します。全酸価全酸価は.mgKOH/gと新油値以内にあり、良好と判断します。酸化安定度酸化安定度は、新油値と比較して十分に残存していることが必要ですが、今回の残存率は新油の％となっており、当社推奨の管理限界値の％以上であったことから、良好と判断します。汚染水分による汚染は確認されず、良好と判断します。水分濃度は、当社推奨の管理限界値の以下のppmであり、良好と判断します。摩耗潤滑状態は正常と判断します。異常摩耗の早期発見パラメータであるフェログラフィーのIs値は、潤滑状態が良好と判断できるのマイナス乗であったことから、潤滑状態は正常と判断します。
報告№109-09136 報告№111-00694 | 分析№109-001160 分析№111-003531 | 111-003531 | 潤滑油は継続使用可能な状態にあると判断します。前回に比較して計数汚染度はNAS級からNAS級にランク増加しているものの、当社推奨の管理限界値内にあり、良好でした。油中金属濃度前回に比較してSOAPの結果、鉄が減少していました。．前回同様に新油と試料油の赤外線吸収スペクトルを比較した結果、試料油は新油のスペクトルとほぼ同じで変化はなく、且つ、油劣化の兆候を示すカルボン酸の吸収が確認されていないことから、良好と判断します。
報告№109-09136 報告№111-00374 | 分析№109-001160 分析№111-001774 | 111-001774 | 軸受は継続使用可能な状態にあると判断します。前回に比較してSOAP／D－SOAPの結果で、鉄濃度に大きな変化はなく、異常摩耗の早期発見パラメータであるフェログラフィーのIs値がのマイナス乗と良好でした。前回に比較して計数汚染度はNAS級からNAS級にランク増加しているものの、当社推奨の管理限界値内にあり、良好でした。分析結果は良好と判断します。計数汚染度計数汚染度はNAS級と当社推奨の管理限界値のNAS級以内にあり、良好と判断します。重量汚染度はmg/mlでした。機器の潤滑状態機器の潤滑状態は正常と判断します。SOAPSOAPの結果、油の添加剤成分であるリンが検出されました。摩耗により発生する鉄は検出されていないことから、良好と判断します。D－SOAPD－SOAPの結果、摩耗により発生する鉄が検出されました。フェログラフィー異常摩耗の早期発見パラメータであるフェログラフィーのIs値がのマイナス乗と良好の範囲にあり、潤滑状態は正常と判断します。
報告№106-0025 報告№106-6006 | 分析№106-00118 分析№106-00104 | 106-00104 | 初期試験を実施した結果、初期のなじみ摩耗が確認されました。今回のようになじみ過程で切削粒子、シビア粒子が観察された場合は、なじみ過程が正常に終了していない場合があり、異常摩耗に進展することも懸念する必要があります。なじみ過程が正常な状態で終了した場合、切削粒子、シビア粒子が観察される事は少ないため、今回のなじみ過程では、局部的な金属接触が発生したものと考えられます。この接触が、既に正常な状態に推移しているか、或いは、進行しているのかを確認するためには、ヶ月後に回目の初期試験を実施されることを推奨します。これらのことは、異常摩耗の早期発見パラメータであるフェログラフィーのIs値がと良好の範囲にあるものの、摩耗粒子形態観察の結果、異物の噛み込みにより発生する切削粒子、金属接触が厳しい場合に発生するシビア粒子が観察されたこと以上のことから判断しました。
報告№108-0227 報告№110-00591 | 分析№108-01664 分析№110-002600 | 110-002600 | Iカップリング発光分光分析供試のトルコン油をSOAP／D－SOAPで分析した結果、鉄、リン、亜鉛、カルシウム、アルミニウム、ケイ素、ナトリウム、マグネシウムが検出されました。これらの検出された金属元素から発生箇所を推定すると鉄・ポンプ等リン、亜鉛・オイル添加剤カルシウム、アルミニウム、ケイ素、ナトリウム、マグネシウム・外部混入異物であると思われます。このうち、機械部品が摩耗したと思われる元素はのグループです。フェログラフィー異常摩耗の早期発見パラメータとして摩耗粒子を定量化して評価するフェログラフィーのIs値は、潤滑状態がやや厳しいの乗でした。摩耗粒子の形態で比較的多く観察された粒子は、潤滑状態が正常な場合に発生する摩耗粒子、金属潤滑部が局部的に油膜切れを起して発生するシビア粒子でした。このような摩耗粒子が観察された場合には、潤滑部では正常なマイルド摩耗、やや厳しい摩耗による凝着摩耗が発生していることが分かります。計数汚染度は当社推奨の管理限界値を超えていました。フィルタ表面の異物観察で金属片、鉄錆等が観察されたことから、汚染度が高い要因は、摩耗と外部混入異物の影響と思われます。分析結果計数汚染度は当社推奨の管理限界値を超えていました。計数汚染度計数汚染度はNAS級以上と当社推奨の管理限界値のNAS級を超えていました。重量汚染度はmg/mlでした。機器の潤滑状態フェログラフィーの結果、潤滑状態が正常な場合に発生する摩耗粒子、金属潤滑部が局部的に油膜切れを起して発生するシビア粒子が比較的多く観察されました。SOAPSOAPの結果、摩耗により発生する鉄、油の添加剤成分であるリン、亜鉛が検出されました。D－SOAPD－SOAPの結果、摩耗により発生する鉄が検出されました。フェログラフィー異常摩耗の早期発見パラメータであるフェログラフィーのIs値がの乗とやや高く、摩耗粒子の形態観察の結果、潤滑状態が正常な場合に発生する摩耗粒子、金属潤滑部が局部的に油膜切れを起して発生するシビア粒子が比較的多く観察されました。対象設備は継続使用可能な状態にあるものの、摩耗の進行が懸念されるため、以下の対策を推奨します。濾過油中の汚染度が高く、観察された摩耗粒子や異物が摺動面に噛み込み摩耗が進行することが懸念されるため、濾過を推奨します。定期的な分析今後、摩耗の進行が懸念されるため、定期的に分析を実施し、摩耗の進行状況を確認することを推奨します。
報告№108-0496 報告№108-0496 | 分析№108-03568 分析№108-03568 | 108-03568 | 分析の結果、摩耗の安定が確認され、潤滑状態は正常と判断します。これらのことは、前回に比較して、計数汚染度はランク減少し、SOAP／D-SOAPの鉄および錫濃度に変化がないこと異常摩耗の早期発見パラメータであるフェログラフィーのIs値がのマイナス乗と良好の範囲にあること以上のことから判断しています。は良好と判断します。計数汚染度は良好と判断します。計数汚染度はNAS級と当社推奨の管理限界値のNAS級以内にあり、良好と判断します。重量汚染度は良好と判断します。重量汚染度は.mg/mlと当社推奨の管理限界値のmg/ml以内にあり、良好と判断します。機器の潤滑状態機器の潤滑状態は正常と判断します。SOAPの結果は良好です。SOAPの結果、油の添加剤成分であるリンが検出されています。摩耗により発生する鉄および錫が検出されていないことから、良好と判断します。D－SOAPの結果は良好です。D－SOAPの結果、摩耗により発生する鉄および錫が検出されていないことから、良好と判断します。フェログラフィーの結果は良好です。異常摩耗の早期発見パラメータであるフェログラフィーのIs値がのマイナス乗と良好の範囲にあることから、潤滑状態は正常と判断します。
報告№106-4577 報告№106-0432 | 分析№106-02445 分析№106-02468 | 106-02468 | 目的トライボ診断を実施し、、汚染度、軸受およびギヤの潤滑状態を確認する。考察分析の結果、摩耗粒子形態観察でμm以下のマイルドな摩耗状態で発生する摩耗粒子が多く観察されたことから、現在のところ、転がり軸受およびギヤの潤滑状態は良好であり、潤滑油も継続使用可能と判断します。尚、油の劣化を評価するために実施した全酸価は、新油データと比較して良否を判断しますが、今回は新油データがないため評価することが出来ませんでした。正確に評価し良否を判断するには、現在充填用に使用している新油を分析し、そのデータを基準に管理されることを推奨します。これらのことは、異常摩耗の早期発見パラメータであるフェログラフィーのIs値がの乗とやや高いものの、摩耗粒子形態観察の結果、μm以下のマイルドな摩耗粒子が多く観察されたこと計数汚染度がNAS級と清浄であることを示す粘度、水分、IRの各データが良好であること以上のことから判断しました。トライボ診断では、バックラッシの増加量を分析結果から計算できますので、構造が確認できる図面、ギヤの形式、歯形、モジュール、歯数、回転数、増速比、歯幅をお知らせ下さい。計算結果をご報告いたします。
報告№109-09136 報告№111-00149 | 分析№109-001160 分析№111-000764 | 111-000764 | 更油からの使用時間をもとに潤滑油の余寿命を評価したところ、潤滑油は次回定検まで使用可能と判断できました。次回定検時に更油を実施しない場合は、酸化安定度を知るための分析を実施し、余寿命を確認することを推奨します。酸化安定度はminであり、当社推奨の管理限界値のmin以上であることから、良好と判断します。
報告№109-09076 報告№109-09076 | 分析№109-000707 分析№109-000707 | 109-000707 | 考察目次の評価汚染度の評価結果機器の潤滑状態摩耗形態について対処方法について次回診断の推奨について内容の評価全てのデータが良好であることから、この油は継続使用可能と判断します。粘度は良好と判断します。粘度は.mm/sと新油値.mm/sに比較して、粘度変化率は-.％で、当社推奨の管理限界値である±％以内にあり、良好と判断します。水分は良好と判断します。水分はppmと当社推奨の管理限界値の以内にあり、良好と判断します。全酸価は良好と判断します。全酸価はmgKOH/gと新油値mgKOH/g以内にあり、良好と判断します。全塩基価は良好と判断します。全塩基価はmgKOH/gと新油値mgKOH/gに比較して低いものの、良好と判断します。IRの結果、良好と判断します。IRの結果、油劣化の兆候を示すカルボン酸の吸収が確認されていないことから、良好と判断します。汚染度の評価結果計数汚染度は汚染されています。油濾過または更油が必要と判断します。計数汚染度はNAS級以上と汚染されています。計数汚染度はNAS級以上と汚染されています。重量汚染度は.mg/mlとなっています。重量汚染度は.mg/mlとなっています。粒度分布は以下の通りです。粒度分布は.μmにピークが確認されています。機器の潤滑状態潤滑状態本試料は、潤滑油の分析結果から、精密な濾過により継続使用が可能であると判断します。 これは、図に示すようにシリンダ及びピストンリング、またクランクメタル等で発生している摩耗が、マイルド摩耗と呼ばれる正常な摩耗であることが確認されたことによります。マイルド摩耗は、機械が正常な摩耗をしている場合に発生するもので、金属がマイルドに擦られることにより金属表面に摩耗が極めて少ない特殊な表面層が形成され、摩擦表面は平滑な状態となるもので、この状態が安定である限り摩耗状態は正常であり発生する摩耗粒子は少ないことが分かっています。正常な摩耗とはいえ、油中金属濃度で鉄および錫が検出されており、この状況が連続的に発生している場合、摩耗が徐々に進展することにより各摺動面でギャップが増大し、油膜が正常に保持できにくくなり、厳しい摩耗状態に進展することが考えられます。対処方法について今後の対策は、大別して比較的短期日に実施する更油または油濾過が挙げられます。油濾過などにより汚染状態を改善し、摩耗粒子により二次的に発生する摩耗を予防するとともに、定期的な分析により摩耗の発生状況を確認することを推奨します。精密な濾過とは、汚染度等級でNAS級以上の清浄度を可能とする性能を持つ濾過装置による濾過を示します。次回診断の推奨について本機関の潤滑部は、精密な濾過により継続使用が可能な状況ですので、これらの対策を実施された場合は、その直後に今回と同様の分析を実施し、今後傾向管理をするための初期値を取ることを推奨します。初期値を取った後の分析周期は、ヶ月後、ヶ月後、年後とし、良好な状態が継続していることが確認できたら、年目以降は年に度程度とされることを推奨します。なお、濾過ができない場合は、分析項目は今回同様とし、分析周期を短周期にされることを推奨します。分析周期は、運転状況により検討する必要があります。また、理論的に採油周期を検討する必要がありますので、油の循環の有無および循環量、機関の回転数をお知らせ下さい。
報告№109-09249 報告№111-00162 | 分析№109-001747 分析№111-000819 | 111-000819 | 潤滑油は継続使用可能な状態であり、また運転中における潤滑状態も正常であったものと判断します。本試料油は、汚染や摩耗に関するデータが異常として出やすいドレンバルブから採油されたにもかかわらず、分析結果の全ての分析項目の値が当社推奨の管理基準値を満たしており、新油分析値との比較結果も問題となる値はありませんでした。分析結果特性低下特性低下に係るパラメータの分析結果は良好と判断します。粘度粘度はmm/sと新油値mm/sに対する粘度変化率は-％で、当社推奨の管理限界値である±％以内にあり、良好と判断します。全酸価添加タービン油の全酸価は、油メーカによって初期値が違うため統一した管理基準を設定するのが困難であることから、当社では管理限界値を設定しておらず、新油分析値との比較及び他の分析項目の結果より全酸価の状態判断を行います。その結果、全酸価は.mgKOH/gと新油値.mgKOH/gに比較して若干高くなっていますが、IRチャートに示すように劣化の兆候として現れるカルボン酸などの有機物・有機化合物の発生が確認されていないことから、良好と判断します。酸化安定度酸化安定度はminであり、当社推奨の管理限界値のmin以上であることから良好と判断します。有機物・有機化合物有機物・有機化合物は、IRチャートによる新油分析値との比較の結果、cm-付近に劣化の兆候を示すカルボン酸の吸収が確認されていないことから、良好と判断します。色相はL.であり、新油値のL.に比較して変化はないことから、良好と判断します。汚染に係るパラメータの分析結果は良好と判断します。水分は.ppmであり、当社推奨の管理限界値の以下であることから良好と判断します。汚染粒子数はNAS級であり、当社推奨の管理限界値のNAS級以内であることから良好と判断します。汚染度物重量は.mg/mlであり、当社推奨の管理限界値のmg/ml以内であることから良好と判断します。摩耗運転中における潤滑状態は正常であったものと判断します。異常摩耗の早期発見パラメータであるフェログラフィーのIs値がのマイナス乗と当社基準値と比較して良好の範囲にあったことから、潤滑箇所の潤滑状態は正常と判断します。金属濃度SOAP法により金属濃度を測定した結果、外部から混入したと思われるケイ素がppm検出されましたが僅かであり良好と判断します。金属濃度酸溶解法により金属濃度を測定した結果、潤滑箇所で発生する金属接触によって検出される鉄が、外部から混入したと思われるカルシウム、ナトリウムが検出されましたが僅かであり良好と判断します。
報告№109-09136 | 分析№109-001160 | 114-000944 | 作動油分析の結果、は良好の範囲にあることから、作動油は継続使用可能な状態にあると判断します。但し、SOAPの結果、新油値に比較して油の添加剤成分であるリン、亜鉛が減少していることから、添加剤が消耗していると思われます。添加剤が消耗して基油の劣化に進展することが懸念されます。対象設備は継続使用可能な状態にあると判断します。
報告№104-6026 | 分析№104-00439 | 104-00439 | 濾過前の試料油を分析した結果、異常摩耗の早期発見パラメータであるフェログラフィーのIs値は、.と良好の範囲にあるものの、摩耗粒子形態観察で、フレッティングにより発生したμm未満の赤錆が多く観察された。フレッティングの発生要因は、スラストランナー固定部やスラストメタル台金部の鉄系材料が接合されたり、勘合されたりする部分から発生します。フレッティングによる赤錆が少量発生しても直ちに異常ではありませんが、場合によっては、これらの粒子、赤錆が軸受摺動面に噛み込み、摩耗を進行させる場合があります。これらの障害発生に対する弊害を勘案の上、次年度の分析では赤錆が軸受摺動面に噛み込み摩耗が進行することに注意が必要です。尚、RBOTが前回に比較し、min上昇したのは、新油の補充等の影響が考えられます。今後は、今回のRBOT値によりデータ管理を行います。
報告№111-00058 報告№111-00058 | 分析№111-000337 分析№111-000337 | 111-000337 | は良好と判断します。尚、RBOTがminと新油値のminに比較してmin減少していました。このまま継続使用した場合、この減少傾向から限界値に到達するのは、別紙図RBOTの減少傾向に示すように年月と推定されました。残りの継続使用期間は、約年であると予測されます。潤滑油は継続使用可能な状態にあると判断します。≪状態監視とパラメータ≫分析の目的および各分析のパラメータは以下の通りです。特性低下目的：油の分析結果から、や劣化傾向ならびに添加剤の消耗程度、残存寿命などを確認する。粘度JISK全酸価JISK赤外線吸収スペクトルJISK酸化安定度試験JISK汚染目的：油の分析結果から、砂塵あるいは水・異種油などによるや、異物混入の有無を確認する。水分JISK計数汚染度JISB重量汚染度JISB光学顕微鏡観察摩耗目的：油中の摩耗粒子を分析する事により、回転・摺動部の潤滑状態、摩耗劣化の程度、余寿命などを解析する。摩耗診断電子顕微鏡観察JISKX線マイクロアナリシス油中金属濃度JISK≪分析結果≫特性低下粘度：良好粘度値mm/sの新油値mm/sに対する変化率は+％であり、当社推奨の管理限界値±％以内に留まっています。全酸価：良好全酸価.mgKOH/gは新油値の.mgKOH/g以内にあることから、問題は無いと判断します。赤外線吸収スペクトル：良好酸化安定度試験：良好酸化安定度試験の結果、数値minは当社推奨の管理限界値min以上に留まっており、現時点での使用は可能と判断します。汚染水分：良好水分値ppmは当社推奨の管理限界値以内に留まっています。計数汚染度：今回は実施していません。重量汚染度：今回は実施していません。光学顕微鏡観察：今回は実施していません。摩耗摩耗診断電子顕微鏡観察・X線マイクロアナリシス：今回は実施していません。油中金属濃度：今回は実施していません。
報告№108-6553 報告№112-00727 | 分析№108-02858 分析№112-003323 | 112-003323 | 油の劣化は確認されず、汚染度も良好な範囲にあることから、継続使用可能な状態にあると判断します。軸受は継続使用可能な状態にあると判断します。分析結果フェログラフィーおよびSOAP／D-SOAPの結果から総合的に判断した結果、正常な状態にあると考えられます。フェログラフィー【定量分析：Is値】Is値は異常摩耗の早期発見パラメータのつで、摩耗程度を定量化するために用います。今回のIs値はのマイナス乗と低い値でした。フェログラフィー【定性分析：摩耗粒子および摩耗形態観察】分析結果から観察された全ての粒子量は少でした。Iカップリング発光分光分析【SOAP／D-SOAP】検出された金属元素から発生箇所を推定すると、以下の通りでした。ニッケル・軸受バリウム・添加剤カルシウム、ナトリウム・外部混入異物計数汚染度、重量汚染度は共に良好でした。．IR、RBOTの各データは良好でした。
報告№109-09131 報告№109-09131 | 分析№109-001114 分析№109-001114 | 109-001114 | 泡立ち試験の結果は、-と新油値の-に比較して高い値でした。消泡性の性能が低下していることが確認されたことから、今後の使用状況によっては油の酸化劣化が進行したり、ギヤ歯面およびベアリング軌道面で油膜切れが発生したりする場合があるため、消泡剤の添加による消泡性能の改善など何らかの対応が必要になると思われます。また、を示す粘度、水分、全酸価の各データが良好の範囲にあることから、本試料油は継続使用可能と判断します。機器の潤滑状態潤滑状態の異常の早期発見パラメータである潤滑状態指数は、のマイナス乗と濾過設備のない機器であれば正常な潤滑状態にあると判断できます。当該機の潤滑系は、油中汚染粒子を濾過するフィルタが設置されているため、別紙インライン・オフラインフィルタの影響に示すとおり、潤滑状態が異常となり大型の摩耗粒子が発生したとしても発生した粒子の大部分が捕捉されてしまい、結果として正常な潤滑状態にあると誤認してしまう可能性があります。そのため、フィルタの影響を考慮に入れLCインデックスを求めたところ、その結果は摩耗がやや厳しい状態に分類されるの乗領域となりました。計算により求めたLCインデックスがこの値であれば、ギヤの継続続使用は可能と思われますが、的確な潤滑状態の確認には再分析による確認が必要と思われます。再分析は、前回採油から今回採油まで年経過していますので、安全をみてヶ月後を推奨します。泡立ち試験の結果、消泡性能が低下していることが確認されています。粘度は良好。粘度は.mm/sと新油値mm/sに比較して、粘度変化率は-％で、当社推奨の管理限界値である±％以内にあり、良好と判断します。粘度はmm/sとなっています。粘度はmm/sとなっています。粘度指数はとなっています。粘度指数はとなっています。泡立ち試験は-です。泡立ち試験は-と新油に比較して高い値となっています。消泡性能が低下していることが確認されています。水分は良好。水分は.ppmと当社推奨の管理限界値の以下であり、良好と判断します。全酸価は良好。全酸価は.mgKOH/gと新油値.mgKOH/gに比較して高いものの、IRの結果で油劣化の兆候を示すカルボン酸の吸収が確認されていないことから、良好と判断します。機器の潤滑状態精密な濾過設備がない機器であれば、潤滑状態指数は正常の範囲にあると判断します。潤滑状態指数は正常の範囲にあると判断します。異常摩耗の早期発見パラメータである潤滑状態指数がのマイナス乗と精密な濾過設備がない機器であれば、潤滑状態指数は正常の範囲にあると判断します。
報告№109-09136 報告№112-00541 | 分析№109-001160 分析№112-002246 | 112-002246_date130403 | グリースグリースの酸化劣化はありませんが、ちょう度の上昇が確認されました。また、IRの結果、異種グリースの混入、またはグリース名の誤りなどが考えられますので、以下の対策を推奨します。軸受は継続使用可能な状態にあると判断します。但し、将来的な摩耗進行の有無を確認するためにも傾向監視を継続することが有効です。異種グリースの混入およびグリース名の確認分析データから新グリースと一致しないデータが確認されたことから、異種グリースの混入またはグリース名が違っている可能性があります。グリースは設備の条件にあった適正な性能のものを使用することが重要であるため、異種グリースの混入の有無、グリース名を再確認することを推奨します。新グリース入替または適時給脂ちょう度の上昇がみられ、グリースが軟化していることが確認されました。今後、グリースの漏洩や油膜切れの発生が懸念されるため、新グリースの入替または適時給脂されることを推奨します。定期的な分析定期的に分析を実施することにより、データの変化から異常の兆候を早期に発見することが可能となります。また、今回は対象設備の初回分析であるため、あと最低でも回分析を実施し、分析データの変化を確認することを推奨します。尚、分析結果からSOAP-Tの鉄濃度が比較的高く、摩耗の進行が懸念されるため、出来るだけ早めに回目の分析を実施することを推奨します。グリースの物理的性状グリースの酸化劣化はありませんが、ちょう度は当社推奨の管理限界値を超え、IRで新グリースと使用グリースのスペクトルパターンは一致していない箇所が確認されました。ちょう度ちょう度は、と当社推奨の管理上限値のより高くなっており、グリースが軟化していることが分かりました。軟化したグリースを使用した場合、グリースの漏洩や軸受等で油膜切れが発生することが懸念されます。滴点滴点は、と新グリース値に比較して低いものの、良好と判断します。酸価は、.mgKOH/gと新グリース値mgKOH/g以下であり、良好と判断します。水分は、.％でした。グリースの水分濃度は一般的に.～％が適正であるため、良好と判断します。IRIRチャートの結果、新グリースと使用グリースのスペクトルパターンは一致していない箇所が確認されました。はフェログラフィーおよびSOAP-Tの結果から総合的に判断した結果、継続使用は可能ですが、機器の機能を保持するためにも傾向管理が有用と考えます。フェログラフィー【定性分析：摩耗粒子および摩耗形態観察】観察された代表的な摩耗粒子は、以下の通りでした。正常な摩耗粒子・潤滑状態が正常なマイルド摩耗により発生。Iカップリング発光分光分析【SOAP-T】検出された金属元素から発生箇所を推定すると、以下の通りでした。鉄、ニッケル、錫・軸受等リン、亜鉛、カルシウム、ナトリウム・添加剤、増ちょう剤鉄以外に、ニッケル、錫が比較的高い値でした。これらの元素が含まれている材質は、以下の点が考えられます。ニッケル合金を使用した箇所一般にすべり軸受に使用されるホワイトメタル転がり軸受の保持器で使用されるアルミ合金以前使用していたグリースが使用グリースと混合したニッケルが含まれている材質はニッケル合金と推定されます。しかし、使用している軸受には、ニッケルを使用した材質がないことから、特定することは出来ませんでした。一般にすべり軸受に使用されるホワイトメタルがありますが、本軸受は転がり軸受であり、図面から材質でホワイトメタルを使用している箇所は確認されませんでした。転がり軸受にアルミ合金が使用されていれば、アルミニウムと共に錫が検出されますが、アルミニウム濃度は検出されていないことから、保持器が摩耗したものである可能性は低いと考えられました。グリースは流動性が低く、新グリースを補給しても油槽内にある全てのグリースが入れ替わることは困難であることから、今回使用されているグリースに入っていない成分が検出された要因は、以前使用していたグリースに含まれていた金属成分が、今回の使用グリースと混合して検出されたか、或いは、IRの結果で新グリースのIRスペクトルと一致しない箇所が確認されていることから、異種グリースの混入、またはグリース名の誤りなどが考えられます。
報告№109-09249 報告№112-00272 | 分析№109-001747 分析№112-001093 | 112-001093_date120927 | 潤滑油および軸受は継続使用可能な状態にあると判断します。但し、今後も摩耗の進行を傾向監視するため、以下の対策を推奨します。定期的な分析凝着摩耗の進行を監視するため、定期的に分析を実施し、分析データによる摩耗の進行状況を確認することを推奨します。はフェログラフィーおよびSOAP／D-SOAPの結果から総合的に判断した結果、やや厳しい状態にあると考えられます。フェログラフィー【定量分析：Is値】Is値は異常摩耗の早期発見パラメータのつで、摩耗粒子を定量化するために用います。今回のIs値はの乗と低い値でした。フェログラフィー【定性分析：摩耗粒子および摩耗形態観察】分析結果から比較的多く観察された粒子は、以下の通りでした。正常な摩耗粒子・潤滑状態が正常なマイルド摩耗により発生。シビア粒子・潤滑状態がやや厳しい凝着摩耗により発生。金属潤滑部が局部的に油膜切れを起していると考えられます。Iカップリング発光分光分析【SOAP／D-SOAP】検出された金属元素から発生箇所を推定すると、以下の通りでした。鉄・軸受等カルシウム、ナトリウム・外部混入異物水分、汚染粒子数、汚染度物重量は共に良好でした。．粘度、全酸価、酸化安定度、有機物・有機化合物の各データは良好でした。分析結果特性低下特性低下に係るパラメータの分析結果は良好と判断します。粘度粘度はmm/sと新油値mm/sに対する粘度変化率は+.％で、当社推奨の管理限界値である±％以内にあり、良好と判断します。全酸価添加油の全酸価は、油メーカによって初期値が違うため統一した管理基準を設定するのが困難であることから、当社では管理限界値を設定しておらず、新油分析値との比較及び他の分析項目の結果より全酸価の状態判断を行います。その結果、全酸価は.mgKOH/gと新油値.mgKOH/g以下にあることから、良好と判断します。酸化安定度酸化安定度はminであり、当社推奨の管理限界値のmin以上であることから良好と判断します。有機物・有機化合物有機物・有機化合物は、IRチャートによる新油分析値との比較の結果、cm-付近に劣化の兆候を示すカルボン酸の吸収が確認されていないことから、良好と判断します。色相はL.であり、新油値のL.に比較して変化はないことから、良好と判断します。汚染に係るパラメータの分析結果は良好と判断します。水分は.ppmであり、当社推奨の管理限界値の以下であることから良好と判断します。汚染粒子数はNAS級であり、当社推奨の管理限界値のNAS級以下であることから良好と判断します。汚染度物重量は.mg/mlであり、当社推奨の管理限界値のmg/ml以下であることから良好と判断します。摩耗フェログラフィーによる摩耗粒子の観察の結果、潤滑状態が正常な場合に発生する摩耗粒子、金属潤滑部が局部的に油膜切れを起して発生するシビア粒子が比較的多く観察されました。異常摩耗の早期発見パラメータであるフェログラフィーのIs値がの乗と良好の範囲にあるものの、摩耗粒子の形態観察の結果、潤滑状態が正常な場合に発生する摩耗粒子、金属潤滑部が局部的に油膜切れを起して発生するシビア粒子が比較的多く観察されました。金属濃度SOAP法により金属濃度を測定した結果、金属元素は検出されなかった。金属濃度酸溶解法により金属濃度を測定した結果、潤滑箇所で発生する金属接触によって検出される鉄が、外部から混入したと思われるカルシウムが、ナトリウムが検出されました。
|  | 112-001948 | 前回に比較してフェログラフィーのIs値は、桁低下しているものの、依然として厳しい潤滑状態に入っていることがわかりました。前回の分析結果でIs値が上昇した要因は、分解前には観察されなかった潤滑状態がやや厳しい場合に発生するシビア粒子に加えて、外部混入異物が比較的多く観察されたことから、初期のなじみ摩耗と分解点検時に混入したと思われる外部混入異物の影響を受けているためと推定されます。前回に比較して摩耗は安定しつつあるものの、今後も摩耗の進行を傾向監視するため、以下の対策を推奨します。一方、潤滑油は継続使用可能な状態にあると判断します。定期的な分析凝着摩耗の進行を監視するため、定期的に分析を実施し、分析データによる摩耗の進行状況を確認することを推奨します。濾過油中の汚染度が高いことから、摩耗粒子や異物等が軸受摺動面や軌道面に噛み込むことによる摩耗の進行が懸念されるため、濾過を推奨します。フェログラフィーおよびSOAP-Tの結果から総合的に判断した結果、やや厳しい状態にあると考えられます。フェログラフィー【Is値】Is値は異常摩耗の早期発見パラメータのつで、摩耗粒子を定量化するために用います。前回に比較してIs値はの乗から乗に低下しているものの、やや高い値でした。フェログラフィー【摩耗粒子および摩耗形態】分析結果から比較的多く観察された粒子は、以下の通りでした。正常な摩耗粒子・潤滑状態が正常なマイルド摩耗により発生。シビア粒子・潤滑状態がやや厳しい凝着摩耗により発生。金属潤滑部が局部的に油膜切れを起していると考えられます。鉄錆等・外部から混入したと考えられます。Iカップリング発光分光分析【SOAP-T】検出された金属元素から発生箇所を推定すると、以下の通りでした。鉄、鉛、銅、錫、亜鉛・軸受等カルシウム、バリウム、ケイ素、ナトリウム・外部混入異物ケイ素の検出前回同様にSOAPでケイ素がppm検出されました。一般に、潤滑油中からケイ素が検出された場合の原因として、シリコン油或いは、シリコン系の添加剤が検出されるフェログラフィーおよびフィルタ表面の異物観察で砂が多く観察されて検出されるシリコングリースをシール部に塗布している場合、このシリコングリースが潤滑油に混入して検出されるなどが挙げられます。ケイ素が多く検出された原因がであると軸受摺動面に噛み込み摩耗が進行したり、であると潤滑油とグリースが混ざって粘度が上昇し、粘性抵抗が増大することにより、油温が上昇する等の悪影響を及ぼすことがあります。分析の結果から、今回検出された原因は、の可能性が考えられます。については、分析結果では確認することが出来ませんので、これに関する情報があれば提供をお願いします。計数汚染度は当社推奨の管理限界値に到達していました。計数汚染度計数汚染度は、NAS級と当社推奨の管理限界値NAS級に到達していました。重量汚染度は、mg/mlと当社推奨の管理限界値mg/ml以下にあり、良好と判断します。光学顕微鏡写真重量汚染度で濾過したフィルタ表面上の夾雑物を光学顕微鏡で観察した結果、粘ちょう物、鉄錆、砂等が観察されました。は良好と判断します。粘度粘度は、mm/sと新油値mm/sに比較して、粘度変化率は-.％で、当社推奨の管理限界値である±％以内にあり、良好と判断します。水分は、.と当社推奨の管理限界値の以下にあり、良好でした。酸価は、.mgKOH/gと新油値.mgKOH/g以下にあることから、良好と判断します。IRIRチャートの結果、新油と使用油のスペクトルパターンはほぼ一致し、また、油劣化の兆候を示すカルボン酸の吸収が確認されていないことから、良好と判断します。
報告№109-09136 報告№112-00589 | 分析№109-001160 分析№112-002483 | 112-002483_date130409 | 分析の結果、潤滑油の劣化はなく、汚染度は良好な範囲にあることから、継続使用可能な状態にあると判断します。但し、異種油の混入、または油名が違う可能性がありますので、以下の対策を推奨します。軸受分析の結果、軸受は継続使用可能な状態にあると判断します。但し、疲労摩耗が発生しており、今後も摩耗の進行を傾向監視するため、以下の対策を推奨します。定期的な分析および分析周期の検討定期的に分析を実施することにより、データの変化から異常の兆候を早期に発見することが可能となります。また、今回は対象設備の初回分析であるため、あと最低でも回分析を実施し、分析データの変化から今後の分析周期を検討することを推奨します。今後、疲労摩耗の進行が懸念されるため、出来るだけ早めに回目の分析を実施することを推奨します。異種油の混入および油名の確認分析データから新油と一致しないデータが確認されたことから、異種油の混入または油名が違っている可能性があります。油は設備の条件にあった適正な性能のものを使用することが重要であるため、異種油の混入の有無、油名を再確認することを推奨します。粘度、水分、酸価、IRの結果は、劣化はなく良好でした。しかし、IRとSOAP-Tの結果から、異種油の混入、または油名の誤りなどが考えられます。粘度粘度は、mm/sと新油値mm/sに比較して、粘度変化率は+％で、当社推奨の管理限界値である±％以内にあり、良好と判断します。水分は、ppmと当社推奨の管理限界値の以下であり、良好と判断します。酸価は、.mgKOH/gと新油値.mgKOH/g以下であり、良好と判断します。IRIRチャートの結果、油劣化の兆候を示すカルボン酸の吸収が確認されていないことから、良好と判断します。しかし、新油と使用油のスペクトルパターンが一致してない箇所が確認されたことと、SOAP-Tで新油に添加されているリンの添加剤が確認されなかったことから、異種油の混入、または油名の誤りなどが考えられます。は清浄で、良好と判断します。計数汚染度計数汚染度は、NAS級と当社推奨の管理限界値NAS級以下であり、良好と判断します。重量汚染度は、.mg/mlと当社推奨の管理限界値mg/ml以下であり、良好と判断します。光学顕微鏡写真重量汚染度で濾過したフィルタ表面上の夾雑物を光学顕微鏡で観察した結果、鉄錆、砂等が観察されました。はフェログラフィーおよびSOAP-Tの結果から総合的に判断した結果、継続使用は可能ですが、機器の機能を保持するためにも傾向管理が有用と考えます。フェログラフィー【異常摩耗指数：Is値】Is値は異常摩耗の早期発見パラメータのつで、摩耗粒子を定量化するために用います。今回のIs値はの乗と低い値でした。フェログラフィー【定性分析：摩耗粒子および摩耗形態観察】観察された摩耗粒子は、以下の通りでした。疲労摩耗粒子・繰返し応力を受けて発生。Iカップリング発光分光分析【SOAP-T】検出された金属元素から発生箇所を推定すると、以下の通りでした。鉄、亜鉛・軸受等カルシウム、バリウム、ナトリウム・添加剤、外部混入異物SOAP-Tの結果、リンが検出されませんでした。ご提供頂いた新油FBKオイルROには、リンは含まれていることから、異種油の混入、または油名の誤りなどが考えられます。
報告№109-09136 報告№111-00381 | 分析№109-001160 分析№111-001804 | 111-001804 | 潤滑油および減速機は継続使用可能な状態にあり、保守サイクルおよび手法は問題ないと判断します。なお、今後は摩耗と油劣化の進行状況を把握しながら管理するため、以下のことを推奨します。定期的な分析摩耗の進行を監視するため、定期的に分析を実施し、摩耗と油劣化の進行状況を確認することを推奨します。バックラッシによる評価トライボ診断では、バックラッシの増加量を分析結果から計算できますので、構造が確認できる図面、ギヤの形式、歯形、モジュール、歯数、歯幅をお知らせ下さい。計算結果をご報告いたします。フェログラフィー異常摩耗の早期発見パラメータとして摩耗粒子を定量化して評価するフェログラフィーのIs値は、潤滑状態が正常なの乗でした。摩耗粒子の形態で比較的多く観察された粒子は、潤滑状態が正常な場合に発生する摩耗粒子、局部的に高圧・高温となる場合に発生するフリクションポリマでした。これらの摩耗粒子が観察された場合、潤滑部で発生している摩耗形態は、正常なマイルド摩耗であり、そして局部的ではあるものの高圧・高温の箇所が発生していることも分かります。フリクションポリマは、潤滑油がギヤ歯面や軌道面に押し込められ高圧状態になると同時に、圧縮熱により高温状態になった結果、基油自身が重合反応を起こし生成することが知られています。そのため、高圧高温状態の解消がなされなければ、潤滑油の劣化が進行し、粘度上昇に因る潤滑異常に進展する場合があります。電子顕微鏡・X線マイクロアナリシス観察された粒子をSEM・XMAで詳細に分析した結果、粒子には鉄、クロム、マンガンが比較的多く含まれており、成分割合から粒子は主にギヤ歯面やベアリングから発生していると推定できました。Iカップリング発光分光分析供試の潤滑油を分析した結果、検出された金属元素は、SOAP-Tの結果表に示すように、鉄、銅、錫、リン、亜鉛、カルシウム、アルミニウム、ナトリウムが検出されました。これらの検出された金属元素から発生箇所を推定すると鉄、銅、錫・ギヤ・軸受等リン・オイル添加剤亜鉛、カルシウム、アルミニウム、ナトリウム・外部混入異物であると思われます。このうち、機械部品が摩耗したと思われる元素はのグループです。計数汚染度は良好でした。粘度、水分、酸価、IRの各データは良好でした。
報告№109-09287 報告№109-09287 | 分析№109-002067 分析№109-002067 | 109-002067 | 潤滑油および本軸受は継続使用可能な状態にあると判断できますが、軸受摺動面では切削摩耗や凝着摩耗の発生が確認されており、今後継続して発生することが懸念されるため、運転再開後ヶ月以内に再度分析を実施し、摩耗の進行状況を確認することを推奨します。
報告№109-09136 報告№112-00349 | 分析№109-001160 分析№112-001376 | 112-001376 | 軸受は継続使用可能な状態にあると判断します。但し、油中の汚染度が高く、今後も摩耗の進行を傾向監視するため、以下の対策を推奨します。濾過および更油油中の汚染度が高いことから、観察された摩耗粒子や異物等が軌道面に噛み込み摩耗が進行することが懸念されるため、濾過および更油を推奨します。定期的な分析今後懸念される切削摩耗や疲労摩耗の進行を監視するため、定期的に分析を実施することを推奨します。はフェログラフィーおよびSOAP／D-SOAPの結果から総合的に判断した結果、やや厳しい状態にあると考えられます。フェログラフィー【定量分析：Is値】Is値は異常摩耗の早期発見パラメータのつで、摩耗粒子を定量化するために用います。今回のIs値はの乗と低い値でした。フェログラフィー【定性分析：摩耗粒子および摩耗形態観察】分析結果から比較的多く観察された粒子は、以下の通りでした。正常な摩耗粒子・潤滑状態が正常なマイルド摩耗により発生。切削粒子・異物や金属表面の微小突起による切削摩耗により発生。疲労摩耗粒子・繰返し応力を受けて発生。観察された摩耗粒子の中でも切削粒子は、注意が必要です。摩耗形態の中でも切削摩耗は摩耗進行速度が速く、転がり軸受でこの摩耗形態が発生した場合には寿命が分の程度に低下することも知られており、切削摩耗により生じた軌道面の損傷が起点となって、転がり軸受の寿命となるフレーキングに進展することから、傾向監視が必要です。Iカップリング発光分光分析【SOAP／D-SOAP】検出された金属元素から発生箇所を推定すると、以下の通りでした。鉄、ニッケル・軸受等リン・添加剤カルシウム、アルミニウム、ナトリウム・外部混入異物計数汚染度はNAS級と当社推奨の管理限界値に到達していました。フィルタ表面の異物観察で鉄錆、砂等が観察されたことから、汚染度が高い要因は、摩耗と外部混入異物の影響と思われます。分析結果計数汚染度は当社推奨の管理限界値に到達していました。計数汚染度計数汚染度はNAS級と当社推奨の管理限界値のNAS級に到達していました。重量汚染度はmg/mlでした。摩耗粒子の形態観察の結果、潤滑状態が正常な場合に発生する摩耗粒子、異物の噛み込みや金属表面の微小突起により発生する切削粒子、繰返し応力を受けて発生する疲労摩耗粒子が比較的多く観察されました。SOAPSOAPの結果、油の添加剤成分であるリンが検出されました。摩耗により発生する鉄は検出されていないことから、良好と判断します。D-SOAPD-SOAPの結果、摩耗により発生する鉄が検出されました。フェログラフィー異常摩耗の早期発見パラメータであるフェログラフィーのIs値がの乗と良好の範囲にあるものの、摩耗粒子の形態観察の結果、潤滑状態が正常な場合に発生する摩耗粒子、異物の噛み込みや金属表面の微小突起により発生する切削粒子、繰返し応力を受けて発生する疲労摩耗粒子が比較的多く観察されました。
報告№108-0477 報告№108-0477 | 分析№108-03442 分析№108-03442 | 108-03442 | 分析の結果、摩耗粒子の形態観察およびフィルタ表面の異物観察で外部から混入したと思われる鉄錆、砂等が多く観察されました。異常摩耗の早期発見パラメータであるフェログラフィーのIs値は、混合潤滑の初期段階であるの乗であるものの、観察されたのは外部混入物が支配的であり摩耗粒子が少ないことから本軸受は継続可能な状態にあると判断します。一方、潤滑油の基本特性である粘度、および特性低下を知るパラメータである全酸価、有機物・有機化合物、酸化安定度の各データが良好の範囲にあることから、この油は継続使用可能と判断します。特性低下全ての項目が良好な範囲にあったことから特性低下は認められず良好と判断します。粘度は良好と判断します。粘度はmm/sと新油値mm/sに比較して、粘度変化率は+％で、当社推奨の管理限界値である±％以内にあり、良好と判断します。全酸価は良好と判断します。全酸価は.mgKOH/gと新油値.mgKOH/g以内にあり、良好と判断します。有機物・有機化合物の結果、良好と判断します。有機物・有機化合物の結果、油劣化の兆候を示すカルボン酸の吸収が確認されていないことから、良好と判断します。酸化安定度の結果、良好と判断します。酸化安定度はminと当社推奨の管理限界値のmin以上であり、良好と判断します。色相は良好と判断します。色相はL.と新油値のL.に変化はなく、良好と判断します。汚染は良好と判断します。水分は良好と判断します。水分は.ppmと当社推奨の管理限界値の以下であり、良好と判断します。汚染粒子数は良好と判断します。汚染粒子数はNAS級と当社推奨の管理限界値のNAS級以内にあり、良好と判断します。汚染物重量は良好と判断します。汚染物重量は.mg/mlと当社推奨の管理限界値のmg/ml以内にあり、良好と判断します。摩耗摩耗粒子の結果、外部から混入したと思われる鉄錆、砂等が多く観察されています。金属濃度酸溶解法の結果、錫が検出されています。摩耗粒子の結果、外部から混入したと思われる鉄錆、砂等が多く観察されています。異常摩耗の早期発見パラメータであるフェログラフィーのIs値がの乗とやや高く、摩耗粒子の形態観察の結果、外部から混入したと思われる鉄錆、砂等が多く観察されています。金属濃度SOAPの結果は良好です。金属濃度SOAPの結果、金属元素は検出されていません。金属濃度酸溶解法の結果、錫が微量検出されています。金属濃度酸溶解法の結果、鉛、銅、錫、外部から混入したと思われるナトリウムが検出されています。
報告№109-09136 | 分析№109-001160 | 114-001023 | 対象設備は継続使用可能な状態にあると判断しますが、SOAP-Tで鉄が.ppmと比較的高い値で検出されたことから、シリンダライナやピストンリングの摩耗が懸念されます。潤滑油は水分濃度が高い値でした。ディーゼルエンジンは、燃焼室内で燃料が燃焼した際に燃焼ガス中に若干の蒸気が発生しますが、この蒸気がシリンダ内壁の薄い油膜に付着したり、オイルリングやピストンリングが摩耗して生じたシリンダ内壁とのギャップからクランク室内に入り込んだりして油中水分濃度が上昇します。この水分は、オイルの添加剤を加水分解させ添加剤の効力を低下させるばかりではなく、回転部の油膜形成に影響をあたえ摩耗を促進させることから以下の対策を推奨します。比較的短い周期での分析による傾向監視シリンダライナ、ピストンリングの摩耗進行によって、摺動部の焼付きや、シリンダライナ、ピストンリング間のギャップが増大し、シール性が低下することが懸念されることから、潤滑状態を監視するため、比較的短い周期での分析実施を推奨します。更油または部分更油水分による障害発生を予防するため、更油または部分更油による水分濃度の相対的低下を推奨します。異常摩耗の早期発見のパラメータであるIs値は、レベルとやや高い値でした。また、潤滑部の摩耗が認められたため、定期的に潤滑油分析を実施し、摩耗推移を監視することが有用と考えます。フェログラフィーで比較的多く観察された粒子は、以下の通りです。正常な摩耗粒子・潤滑状態が正常なマイルド摩耗により発生。切削粒子・異物や金属表面の微小突起による切削摩耗により発生。シビア粒子・潤滑状態がやや厳しい凝着摩耗により発生。極微小領域で油膜切れが発生したことを示します。切削粒子、シビア粒子は、摩擦面が将来的に異常摩耗へ進展する可能性を示唆しているため、傾向監視が有用と思われます。詳細は、別紙傾向監視が必要な摩耗粒子をご覧ください。シリンダライナ、ピストンリングの摩耗SOAP-Tで鉄が.ppmと比較的高い値で検出され、フェログラフィーで鉄系のシビア粒子が観察されたことから、鉄を主成分とした部品、例えばシリンダライナやピストンリング等が摩耗している可能性があるため、今後の摩耗進行の監視が有用です。メタルの摩耗SOAP-Tでメタルの主成分である錫、鉛が検出されたことから、コンロッドメタル、クランクメタルが局所的に摩耗していると推定されました。ディーゼルエンジンのメタルは、別紙コンロッドメタル・クランクメタルの摩耗に示すように、一般的にホワイトメタル層、ニッケル層、銅と鉛の合金であるケルメット層の順に積層構造になっています。錫濃度は現在のところ低濃度であることから継続使用に支障がない範囲であると判断しますが、潤滑状態の健全性を確認するためにも継続して傾向監視することを推奨します。粘度、酸価、塩基価の各データは良好です。水分はと当社推奨の管理限界値を超えていました。
報告№109-09136 報告№112-00591 | 分析№109-001160 分析№112-002457 | 112-002457 | 潤滑油および減速機は継続使用可能な状態にあると判断します。但し、今後、摩耗の進行が懸念されるため、以下の対策が必要です。定期的な分析今後懸念される摩耗の進行を監視するため、定期的に分析を実施することを推奨します。バックラッシによる評価トライボ診断では、バックラッシの増加量を分析結果から計算できますので、構造が確認できる図面、ギヤの形式、歯形、モジュール、歯数、歯幅、油入替後の稼働時間ならびに分解点検後の稼働時間をお知らせ下さい。計算結果をご報告いたします。最適な採油方法本試料油は、機器停止中にタンク上部ストレーナベント部から採油されているため、分析データが低濃度に出ていると推定されます。正確なデータによる診断を行うためにも、今後の採油は、極力運転中もしくは停止直後の油槽中層部から実施されることを推奨します。はフェログラフィーおよびSOAP/D-SOAPの結果から総合的に判断した結果、傾向管理が必要な状態にあると考えられます。フェログラフィー【定量分析：Is値】Is値は異常摩耗の早期発見パラメータのつで、摩耗粒子を定量化するために用います。今回のIs値はの乗と低い値でした。フェログラフィー【定性分析：摩耗粒子および摩耗形態観察】分析結果から比較的多く観察された粒子は、以下の通りでした。正常な摩耗粒子・潤滑状態が正常なマイルド摩耗により発生。シビア粒子・潤滑状態がやや厳しい凝着摩耗により発生。金属潤滑部が局部的に油膜切れを起していると考えられます。切削粒子・異物や金属表面の微小突起による切削摩耗により発生。赤錆・フレッティングにより発生。フリクションポリマ・局部的に高圧・高温となる場合に発生。観察された摩耗粒子の中でも切削粒子、赤錆、フリクションポリマは、注意が必要です。減速機で切削摩耗が発生した場合、減速機内部で使用されている転がり軸受が切削摩耗により生じた軌道面の損傷が起点となって寿命が分の程度に低下することがあることから、切削摩耗には十分注意する必要があります。切削摩耗の発生原因となる混入異物が残留している場合、この異物により切削摩耗が継続して発生する可能性があります。フレッティングは、・軸と転がり軸受の内輪内面・軸受箱と転がり軸受の外輪外面・転がり軸受の軌道輪と転動体・ギヤ歯面の箇所で発生する可能性があります。フレッティング粒子は酸化して硬いため、軸受軌道面やギヤ歯面に噛み込んだ場合はその傷が疲労剥離の起点となり、疲労摩耗へと進展することが想定されます。フリクションポリマは、潤滑油がギヤ歯面や軌道面に押し込められ高圧状態になると同時に、圧縮熱により高温状態になった結果、基油自身が重合反応を起こし生成することが知られています。そのため、高圧高温状態の解消がなされなければ、潤滑油の劣化が進行し、粘度上昇に因る潤滑異常に進展する場合があります。Iカップリング発光分光分析【SOAP/D-SOAP】検出された金属元素から発生箇所を推定すると、以下の通りでした。鉄、鉛、ニッケル、錫・ギヤ歯面、軸受等リン・添加剤アルミニウム、ナトリウム・外部混入異物計数汚染度はNAS級と、やや高い値でした。フィルタ表面の異物観察で金属片、鉄錆、砂等が観察されたことから、汚染度が高い要因は、摩耗と外部混入異物の影響と思われます。粘度、水分、酸価、IRの各データは良好でした。
報告№109-09136 報告№112-00091 | 分析№109-001160 分析№112-000268 | 112-000268 | グリースは継続使用可能な状態にあると判断します。グリースのちょう度、滴点、全酸価、IRの各データは良好でした。
報告№108-5071 報告№110-00635 | 分析№108-02721 分析№110-002870 | 110-002870 | 潤滑油は継続続使用可能な状態にあると判断します。
報告№109-09094 報告№110-00147 | 分析№109-000918 分析№110-000574 | 110-000574 | グリースの物理的性状は良好と判断します。グリースは継続使用可能な状態にあると判断します。≪状態監視とパラメータ≫分析の目的および各分析のパラメータは以下の通りです。特性低下目的：グリースの分析結果から、グリースの物理的性状や劣化傾向などを確認する。全酸価JISK赤外線吸収スペクトルJISKちょう度JISK滴点JISK摩耗目的：グリース中の摩耗粒子を分析する事により、回転・摺動部の潤滑状態、摩耗劣化の程度、余寿命などを解析する。摩耗診断電子顕微鏡観察JISKX線マイクロアナリシス油中金属濃度）JISK≪分析結果≫特性低下全酸価：良好全酸価.mgKOH/gは新油値の.mgKOH/g以内にあることから問題は無いと判断します。赤外線吸収スペクトル：良好ちょう度：良好ちょう度値は当社推奨の管理限界値であるから以内に留まっています。滴点：良好滴点はと新油値のに比較し変化はないことから問題は無いと判断します。摩耗摩耗診断電子顕微鏡観察・X線マイクロアナリシス：今回は実施していません。油中金属濃度：今回は実施していません。
報告№102-4026 報告№102-4026 | 分析№102-01011 分析№102-01011 | 102-01011 | シリンダ及びピストンリングは若干摩耗しているものの、主軸受やクランクメタルの摩耗は確認されず、且つ、Is値に変化がないことから、摩耗は安定しているものと判断します。発錆予防のため、水分濃度を以下に改善されることを推奨します。カルシウム等を含むスラッジや外部から混入した砂、鉄錆等が各部の摩耗を進行させる場合があるため、予防処置として精密な濾過実施を推奨します。粘度が推奨管理基準を超えていました。粘度はmm/sと新油値mm/sに比較して、推奨管理基準を超えていました。これは、大量のスラッジの発生の影響の可能性があります。水分が推奨管理基準を超えていました。水分は.と当社推奨の管理基準値を超えており、発錆予防のため、水分除去が必要と判断します。全酸価は良好です。全酸価はmgKOH/gと新油値mgKOH/gを超えているものの、良好の範囲にあると判断します。重量汚染度が非常に高く、濾過を推奨します。重量汚染度は.mg/mlと非常に高く、精密な濾過を実施されることを推奨します。機器の潤滑状態SOAPは良好です。SOAPの結果、シリンダやピストンリングの摩耗により発生したと思われる鉄がppm検出されました。一方、油の添加剤成分であるリンがppm、亜鉛がppm、カルシウムがppm検出されました。D－SOAPは良好です。D－SOAPの結果、シリンダやピストンリングの摩耗により発生したと思われる鉄がppm検出されました。一方、油の添加剤成分が析出して発生したリンがppm、亜鉛がppm、カルシウムが.ppm検出されました。特に、D－SOAPで検出されたカルシウムは、数十ミクロンの硬い粒状をしているため、軸受摺動面等に噛み込み摩耗を進行させますので、精密な濾過により除去されることを推奨します。フェログラフィーの結果、シリンダやピストンリングの摩耗により発生したと思われる鉄系粒子が見られました。フェログラフィーの結果、異常摩耗の早期発見パラメータであるIs値がの乗と厳しい摩耗は始まる領域に到達していました。摩耗粒子の形態観察の結果、シビア粒子、ラビング粒子が見られることから、現在の摩耗は、シリンダとピストンリングの摺動面で発生していると考えられました。以上のことから、主軸受、クランクメタルの摩耗が確認されていないことから、継続使用可能な状況にあるものの、厳しい摩耗は始まる領域に到達していることから、今後、摩耗が進行することが懸念されるため、ヶ月後に再度分析を実施し、摩耗の進行状況を確認されることを推奨します。
報告№107-4508 報告№107-6522 | 分析№107-00526 分析№107-00633 | 107-00633 | 精点Aを実施した結果、僅かに摩耗の進行が確認されました。現在のところ、歯面は継続使用可能な状態にあるものの、今後ギヤ歯面の摩耗が進行することが懸念されるため、計画通り今年月に分析を実施し、摩耗の進行状況を確認することを推奨します。これらのことは、前回に比較して、計数汚染度はランク減少し、SOAP／D-SOAPの鉄濃度に変化がないものの、フェログラフィーの摩耗粒子の形態観察で、μmサイズのやや大型の摩耗粒子が観察されたこと以上のことから判断しました。トライボ診断では、バックラッシの増加量を分析結果から計算できますので、構造が確認できる図面、ギヤの形式、歯形、モジュール、歯数、回転数、増速比、歯幅をお知らせ下さい。計算結果をご報告いたします。尚、を示す粘度、水分、全酸価、IR、RBOTの各データが良好の範囲にあることから、この油は継続使用可能と判断します。
報告№109-09136 報告№110-00355 | 分析№109-001160 分析№110-001613 | 110-001613 | Iカップリング発光分光分析摩耗状態は、潤滑油中に含まれる金属成分と濃度を調査し、その結果で評価します。金属元素と濃度の分析は、試料油を以上の高温で発光させ、その光を分光器で分光し、分光によって得られた光の強度と金属固有の波長とから元素を特定するIカップリング発光分光分析法を用います。今回の試料はギヤ油でしたが、検出された金属は、SOAPの結果表に示すように、鉄、鉛、銅、リン、亜鉛、カルシウム、アルミニウム、ケイ素、ナトリウムでした。これら検出された金属元素から発生箇所を推定すると、鉄、鉛、銅・軸受等リン・オイル添加剤亜鉛、カルシウム、アルミニウムケイ素、ナトリウム・外部混入異物であると思われます。このうち、機械部品が摩耗したと思われる元素はのグループです。フェログラフィー摩耗粒子と摩耗の形態分析結果から観察された粒子は、繰り返し応力を受けて発生する疲労摩耗粒子異物の切削作用で発生する切削粒子金属潤滑部が局部的に油膜切れを起して発生するシビア粒子でした。潤滑部では、金属疲労による疲労摩耗、異物による切削摩耗、やや厳しい摩耗形態の凝着摩耗が発生していることが分かりました。潤滑状態異常摩耗の早期発見パラメータとして摩耗粒子を定量化して評価するフェログラフィーのIs値は、潤滑状態がやや厳しいの乗となっていました。但し、Is値はやや高いものの、現時点では転がり軸受の指標としている摩耗粒子が観察されていないことから、フレーキングの発生はなく、本軸受は継続使用可能な状態にあると判断します。計数汚染度はNAS級とやや高い値でした。D－SOAPで摩耗により発生した鉄、鉛と油の添加剤成分であるリンが検出され、フィルタ表面の異物観察で表面が茶褐色であり、金属片、鉄錆、砂等が観察されたことから、汚染度が高い要因は、摩耗と外部混入異物の影響と思われます。粘度、水分、全酸価、IRの各データは良好でした。軸受の継続使用の是非本試料のIs値は、潤滑状態がやや厳しいの乗でした。摩耗の進行を予測するための直前のIs値がないため、今後の摩耗状態の予測できませんが、Is値が更油後ヶ月でこの値であれば継続使用は可能であると思われます。潤滑油の継続使用の是非潤滑油は継続使用可能な状態にあると判断します。本軸受は、疲労摩耗が観察されていることから定期的な分析により傾向監視を継続することが望ましいと考えます。
報告№109-09094 報告№112-00124 | 分析№109-000916 分析№112-000508 | 112-000508_date121122 | グリースは継続使用可能な状態にあると判断します。グリースの物理的性状は良好と判断します。≪状態監視とパラメータ≫分析の目的および各分析のパラメータは以下の通りです。特性低下目的：グリースの分析結果から、グリースの物理的性状や劣化傾向などを確認する。酸価JISK赤外線吸収スペクトルJISKちょう度JISK滴点JISK摩耗目的：グリース中の摩耗粒子を分析する事により、回転・摺動部の潤滑状態、摩耗劣化の程度、余寿命などを解析する。摩耗診断電子顕微鏡観察JISKX線マイクロアナリシス油中金属濃度JISK≪分析結果≫特性低下酸価：良好酸価mgKOH/gは管理基本値の.mgKOH/gに比較し高くはあるものの、有機物・有機化合物試験の結果で油劣化の兆候を示すカルボン酸の吸収が見られないことから問題は無いと判断します。赤外線吸収スペクトル：良好ちょう度：良好ちょう度値はと○○管理限界値であるから以内に留まっています。滴点：良好滴点はと管理基本値のに比較し大きな変化はないことから問題は無いと判断します。摩耗摩耗診断電子顕微鏡観察・X線マイクロアナリシス：今回は実施していません。油中金属濃度：今回は実施していません。
報告№109-09136 報告№112-00467 | 分析№109-001160 分析№112-001961 | 112-001961 | 分析の結果は潤滑油及び軸受潤滑状態が正常であることを示す内容でした。そのため、潤滑油および軸受は継続使用可能な状態にあると判断します。はフェログラフィーおよびSOAP-Tの結果から総合的に判断した結果、正常な状態にあると考えられます。フェログラフィー【定量分析：Is値】Is値は異常摩耗の早期発見パラメータのつで、摩耗粒子を定量化するために用います。今回のIs値はのマイナス乗と低い値でした。フェログラフィー【定性分析：摩耗粒子および摩耗形態観察】分析結果から比較的多く観察された粒子は、以下の通りでした。正常な摩耗粒子・潤滑状態が正常なマイルド摩耗により発生。鉄錆、砂等・外部から混入したと考えられます。Iカップリング発光分光分析【SOAP-T】検出された金属元素から発生箇所を推定すると、以下の通りでした。鉄、銅、錫・軸受等カルシウム、ナトリウム・外部混入異物メタルの摩耗分析結果から軸受メタルの摩耗深さを求めました。計算はD-SOAPの結果で得られている錫濃度と油量Lから計算しました。当社の経験からメタル面積の約分の程度が摩耗したと仮定しました。その結果、メタル表面の平均的な摩耗深さは.μmとなり、メタルの表面粗さを軸受表面の一般的な粗さであるsと仮定すると、表面粗さの％程度の摩耗であることから、軸受メタルは継続使用可能と判断できます。計数汚染度はNAS級とやや高い値でした。粒子分布を見るとμ以上の粒子が多く、フィルタ表面の異物観察で鉄錆、砂等が観察されたことから、汚染度が高い要因は、外部混入異物の影響と思われます。．粘度、水分、酸価、IRの各データは良好でした。
報告№108-0199 報告№108-0199 | 分析№108-01440 分析№108-01440 | 108-01440 | 、軸受の潤滑状態を確認する。今回の採油は、対象設備の停止中にドレンプラグから実施しているため、油循環中に採油した場合に比較し、油中粒子の沈降の影響を受け、分析データが高濃度に出る可能性があります。今回の分析は以上のことを踏まえて結果を検討しました。を示す粘度、水分、全酸価、RBOTの各データは良好の範囲にあることから、この油は継続使用可能と判断します。軸受の潤滑状態異常摩耗の早期発見パラメータであるフェログラフィーのIs値が高いの乗となっていました。摩耗粒子の形態観察でμm以下の微小な鉄系摩耗粒子、局部的に高圧・高温となる場合に発生するフリクションポリマ、外部から混入したと思われる鉄錆、砂等が多く観察されました。フリクションポリマは、タービン油が軸受摺動面で高圧下に押し込められ高圧状態になると同時に、圧縮熱も発生して高温状態にもなり、その結果、潤滑油が重合して発生することが知られています。そのため、高温高圧状態の解消がなされなければ、潤滑油は劣化する場合がありますので、定期的に分析を実施する必要があります。観察された摩耗粒子は、μm以下の微小な鉄系摩耗粒子が支配的ですが、発生量が多く注意が必要です。今後、更に摩耗が進行し、転がり軸受の寿命の指標となるフレーキングに進展することが懸念されるため、運転を再開している場合、今回の分析項目に計数汚染度、SOAP／D－SOAPの分析項目を追加して、再度分析を実施し、汚染度および摩耗の進行状況を確認されることを推奨します。採油について尚、上述しましたように今回の採油は対象設備の停止中の採油であるため、油中の摩耗粒子などが平均的に分散した状態とはいえない状態で採油されている可能性があります。採油は、粒子の沈降の影響を少なくすることが重要であり、そのため油中粒子が均一な分散状態で実施されることを併せて推奨します。
報告№109-09136 | 分析№109-001160 | 112-003126 | 潤滑油および軸受は継続使用可能な状態にあると判断します。前回に比較して、鉄および錫濃度に変化はありませんでした。Is値は異常摩耗の早期発見のパラメータのつで、摩耗粒子を定量化するために用います。前回に比較してIs値はのマイナス乗からマイナス乗と良好の範囲にあり、潤滑状態は正常と判断します。．前回に比較して、計数汚染度はNAS級からNAS級にランク上昇しているものの、当社推奨の管理限界値以下であり、良好でした。．前回同様に、粘度、水分、全酸価、IR、RBOTの各データは良好でした。
報告№109-09136 報告№111-00149 | 分析№109-001160 分析№111-000751 | 111-000751 | 酸化安定度の結果から油の劣化は確認されませんでした。本試料油のエンジン油は、添加剤の影響で新油でも酸化安定度が低く、酸化安定度による管理には適していない油種です。そのため、タービン油と同様の精度を得るには、粘度、酸価、有機物・有機化合物などの分析を実施し、これらのデータから総合的に判断することを推奨します。酸化安定度はminであり、当社推奨の管理限界値のmin以上であることから、良好と判断します。
報告№108-0227 報告№110-00120 | 分析№108-01664 分析№110-000443 | 110-000443 | ・摩耗状態油中金属濃度を発光分光法により分析した結果、潤滑油中からは鉄が検出されました。検出された金属は、粒子の観察結果から鉄錆、砂等でした。異常摩耗の早期発見パラメータであるフェログラフィーのIs値がの乗と良好の範囲にあることから、潤滑状態は正常な状態にあると思われます。・汚染度計数汚染度は水分の影響でセンサーエラーを起して測定不能でした。・水分がppmと当社推奨の管理限界値を大きく超えていました。結論本機器は継続使用可能な状態にあるものの、潤滑油は水分濃度が高く、以下の対策が必要です。油中水分濃度が高く、メカニカルシール部からの混入の可能性があります。可能であれば、分解点検の実施を推奨します。なお、水分の影響で金属表面で腐食摩耗が発生するとともに、発生した鉄錆等の粒子が潤滑部に噛み込み摩耗が進行することもあるため、更油等による水分除去が必要と判断します。また、今後すでに発生している発錆の影響による摩耗の進行が懸念されるため、定期的な分析による管理が必要と考えます。次回分析の時期を理論的に求めたところ、最短で約時間となります。この時間は、油中汚染物が均一になるために必要とする時間であり、この時間を経過すれば、再分析の結果から状態の傾向を確認することが可能となりますので、これを参考に次回分析時期を検討されることを提案します。水分は当社推奨の管理限界値を超えていました。粘度粘度はmm/sと新油値mm/sに比較して、粘度変化率は-.％で、当社推奨の管理限界値である±％以内にあり、良好と判断します。水分はppmと当社推奨の管理限界値のを超えていました。全酸価全酸価は.mgKOH/gと新油値.mgKOH/gに比較して高いものの、IRの結果で油劣化の兆候を示すカルボン酸の吸収が確認されていないことから、良好と判断します。IRIRの結果、油劣化の兆候を示すカルボン酸の吸収が確認されず、且つ、新油のスペクトルパターンとほぼ一致していることから、良好と判断します。計数汚染度は水分の影響でセンサーエラーを起して測定不能でした。計数汚染度計数汚染度は水分の影響でセンサーエラーを起して測定不能でした。重量汚染度はmg/mlと当社推奨の管理限界値のmg/ml以内であり、良好と判断します。機器の潤滑状態SOAPによる油中金属濃度の結果、鉄が比較的多く検出されました。SOAPによる油中金属濃度SOAPによる油中金属濃度の結果、金属元素は検出されませんでした。SOAPによる油中金属濃度SOAPによる油中金属濃度の結果、鉄、外部から混入したと思われるリン、亜鉛、カルシウム、マグネシウムが検出されました。摩耗粒子診断摩耗粒子診断の結果、異常摩耗の早期発見パラメータであるIs値がの乗と良好の範囲にあるものの、鉄錆、砂等が比較的多く観察されました。
報告№109-09359 報告№109-09359 | 分析№109-002441 分析№109-002441 | 109-002441 | 結論本機器は、現在のところ継続使用可能な状態にありますが、銅濃度の増加傾向が確認されていますので、今後も定期的に分析を実施し、摩耗進行の有無、酸化劣化の進行状況を監視されることを推奨します。は良好と判断します。計数汚染度計数汚染度はNAS級と当社推奨の管理限界値のNAS級以内にあり、良好と判断します。重量汚染度は.mg/mlと当社推奨の管理限界値のmg/ml以内にあり、良好と判断します。機器の潤滑状態SOAPの結果、前回に比較して銅が増加していました。SOAPSOAPの結果、油の添加剤成分であるリン、亜鉛が検出されました。一方、銅が検出されました。銅を使用した部分の溶出が進行していると考えられます。この溶出は検出された亜鉛系添加剤の成分と銅が反応し、溶出することが知られています。別紙鉱油の酸化に対する金属触媒の影響に示すように銅濃度が増加すると酸化速度が速まりますので、酸化劣化の進行状況を全酸価の変化で監視されることを推奨します。D－SOAPD－SOAPの結果、摩耗により発生する鉄および錫が検出されていないことから、良好と判断します。フェログラフィー異常摩耗の早期発見パラメータであるフェログラフィーのIs値がのマイナス乗と良好の範囲にあり、潤滑状態は正常と判断します。
報告№109-09136 報告№111-00609 | 分析№109-001160 分析№111-002873 | 111-002873 | 潤滑油および軸受は継続使用可能な状態にあると判断します。最適な採油方法本試料油は、機器停止中に排油口から採油されているにもかかわらず汚染度を示すデータは良好でしたが、今後の採油は、極力運転中もしくは停止直後の油槽中層部から実施されることを推奨します。フェログラフィー・SOAP／D－SOAP前回に比較してSOAP／D－SOAPの結果で、鉄および錫濃度に変化はなく、異常摩耗の早期発見パラメータであるフェログラフィーのIs値がのマイナス乗と良好でした。電子顕微鏡・X線マイクロアナリシス観察された粒子をSEM・XMAで詳細に分析した結果、粒子には鉄が比較的多く含まれており、成分割合から粒子は主に主軸等から発生していると推定できました。計数汚染度前回同様に計数汚染度はNAS級と等級に変化はなく、良好でした。水分前回に比較して水分は.ppmから.ppmと大きな変化はなく、良好でした。前回に比較して粘度、全酸価、IR、RBOTの各データは良好でした。尚、別紙RBOTの減少傾向から油の余寿命を求めた結果、本試料は直近の更油から起算して稼働日数が年月まで使用可能であることが分かります。
報告№109-09136 報告№113-00617 | 分析№109-001160 分析№113-002641 | 113-002641 | 潤滑は良好の範囲にあったものの、汚染度が高いことから、今後、夾雑物が潤滑部に噛み込むことによる摩耗の発生が懸念されます。軸受は継続使用可能な状態にあると判断します。但し、今後の摩耗推移を確認するためにも傾向監視を継続することが有効です。定期的な分析今後、汚染粒子数が増加した場合、油中の固形異物が潤滑部へ噛み込み、切削摩耗が発生する可能性が高まることが懸念されます。汚染粒子数の増加および切削摩耗の推移を監視することを推奨します。また、疲労摩耗、フレッティング摩耗の推移も監視するため、定期的な分析実施を推奨します。異常摩耗の早期発見のパラメータであるIs値は、前回のレベルからレベルに低下しているものの、やや高い値でした。また、潤滑部の摩耗が認められたため、定期的に潤滑油分析を実施し、摩耗推移を監視することが有用と考えます。フェログラフィーで観察された代表的な粒子は、以下の通りです。疲労摩耗粒子・繰返し応力による金属疲労で発生。大型化するとフレーキングの発生が懸念されます。赤錆・フレッティングにより発生。赤錆は、摩擦面が将来的に異常摩耗へ進展する可能性を示唆しているため、傾向監視が有用と思われます。詳細は、別紙傾向監視が必要な摩耗粒子をご覧ください。計数汚染度はNAS級を上回っていた前回からNAS級にランク低下して、当社推奨の管理限界値以下であるものの、やや高い値でした。また、重量汚染度はmg/mlと当社推奨の管理限界値を超えていました。フィルタ残渣に赤錆が確認されたことから、汚染度が高い要因はフレッティング摩耗の影響と考えられます。前回同様に粘度、水分、酸価、IRの各データは良好です。
報告№109-09136 報告№113-00103 | 分析№109-001160 分析№113-000401 | 113-000401 | 重量汚染度が前回に比較して.mg/mlからmg/mlに増加し、フィルタ表面の異物観察からスラッジが観察されたため、以下の対策を推奨します。TS-の投与と濾過発生しているスラッジの影響で、バルブ類の動作障害やフィルタおよびストレーナの目詰まりが発生することが懸念されるため、スラッジを可溶化させる製清浄分散剤の投与と濾過を推奨します。はフェログラフィーおよびSOAP/D-SOAPの結果から総合的に判断した結果、正常な状態にあると考えられます。フェログラフィー【定量分析：Is値】Is値は異常摩耗の早期発見パラメータのひとつで、摩耗程度を定量化するために用います。Is値は前回に比較してのマイナス乗から乗と桁上昇していますが、健全な潤滑状態と判断できる低い値でした。フェログラフィー【定性分析：摩耗粒子および摩耗形態観察】摩耗粒子および摩耗形態観察の結果、異常な粒子は観察されませんでした。Iカップリング発光分光分析【SOAP/D-SOAP】検出された金属元素から発生箇所を推定すると、以下の通りでした。リン、カルシウム、ナトリウム・外部混入異物計数汚染度は、前回に比較してNAS級からNAS級にランク低下しているものの、重量汚染度が.mg/mlからmg/mlに増加し、当社推奨の管理限界値を超えていました。フィルタ残渣には、茶褐色の粘ちょう物、金属片、鉄錆、砂等が見られますが、茶褐色成分が前回に比べ増加していることから、重量汚染度を上昇させた主な要因は、スラッジ発生量の増加と思われます。粘度、水分、酸価、IR、RBOTの各データは良好でした。
報告№107-6588 報告№107-0503 | 分析№107-02904 分析№107-02954 | 107-02954 | 軸受の潤滑状態を確認する。分析の結果、SOAP／D－SOAPで鉄が検出されたものの、摩耗粒子の形態観察で転がり軸受の寿命の指標となるフレーキングが観察されなかったことから、軸受は継続使用可能と判断します。但し、摩耗粒子の形態観察で内部発生または外部混入した鉄錆が比較的多く観察されたことから、この鉄錆が軸受軌道面に噛み込むことで傷が発生し、その傷が起点となってフレーキングに進展することが懸念されるため、ヶ月後に再度分析を実施し、摩耗の進行状況を確認することを推奨します。尚、報告書の管理表中に示しているSOAP／D－SOAPは、グリース潤滑の場合、摩耗粒子が均一に分散していないため、測定値が大きく変動することがありますので参考値としてお考え下さい。
報告№107-4545 報告№108-5026 | 分析№107-02185 分析№108-00886 | 108-00886 | トライボ診断の結果、全てのデータが良好であることから、この油は継続使用可能と判断します。は良好と判断します。粘度は良好。粘度は.mm/sと新油値mm/sに比較して、粘度変化率は-.％で、当社推奨の管理限界値である±％以内にあり、良好と判断します。粘度はmm/sでした。粘度はmm/sでした。粘度指数はでした。粘度指数はでした。水分は良好。水分はppmと当社推奨の管理限界値の以下であり、良好と判断します。全酸価は良好。全酸価は.mgKOH/gと新油値.mgKOH/gと比較して高いものの、IRの結果で、劣化の兆候が確認されなかったことから、良好と判断します。
報告№104-0399 | 分析№104-02758 | 104-02758 | 濾過前の試料油を分析した結果、計数汚染度が前回NAS級から、今回NAS級に約年でランク上昇しました。D－SOAPの結果、前回に比較して鉄が上昇しました。摩耗粒子形態観察及びフィルタ写真の結果、鉄錆・砂等が多く観察されているため、汚染度、鉄濃度が上昇した要因は、外部から混入した異物によるものと考えられます。鉄錆等の異物は、通常運転中、過去作業中、今回採油時などに混入したと考えられます。又、潤滑異常の早期発見パラメータである摩耗過酷度を示すIs値がと非常に良好の範囲にあることから、潤滑状態は良好な状態にあると判断します。
報告№109-09136 報告№112-00589 | 分析№109-001160 分析№112-002485 | 112-002485_date130409 | グリースグリースの酸化劣化はありませんが、ちょう度の低下が確認されていることから、以下の対策を推奨します。軸受は継続使用可能な状態にあると判断します。但し、凝着摩耗が発生しており、今後も摩耗の進行を傾向監視するため、以下の対策を推奨します。新グリースの入替または適時給脂ちょう度の低下がみられ、グリースが硬化していることが確認されました。硬化したグリースを使用した場合、油分の流動性がなくなり、軸受等で良好な油膜が保持されにくくなる可能性があるため、新グリースの入替または適時給脂されることを推奨します。異種グリースの混入およびグリース名の確認分析データから新グリースと一致しないデータが確認されたことから、異種グリースの混入またはグリース名が違っている可能性があります。グリースは設備の条件にあった適正な性能のものを使用することが重要であるため、異種グリースの混入の有無、グリース名を再確認することを推奨します。定期的な分析定期的に分析を実施することにより、データの変化から異常の兆候を早期に発見することが可能となります。また、今回は対象設備の初回分析であるため、あと最低でも回分析を実施し、分析データの変化を確認することを推奨します。尚、分析結果からSOAP-Tの鉄濃度が比較的高く、今後、凝着摩耗の進行が懸念されるため、出来るだけ早めに回目の分析を実施することを推奨します。グリースの物理的性状グリースの物理的性状は、滴点、酸価、IRの結果から酸化劣化はなかったが、グリースの硬化や異種グリースの混入、またはグリース名の誤りなどが考えられます。ちょう度ちょう度は、と当社推奨の管理上限値のより低くなっており、グリースが硬化していることが分かりました。滴点滴点は、と新グリース値に比較して低い値でした。水分は、.％と新グリース値の.％よりも僅かに高い値でしたが、グリースの水分濃度は一般的に.～％が適正であるため、良好と判断します。酸価は、.mgKOH/gと新グリース値.mgKOH/gに比較すると高い値でしたが、IRの結果から、グリースの酸化劣化の兆候を示すカルボン酸の吸収が確認されないことから良好と判断します。しかし、新油と使用油のスペクトルパターンが一致していない箇所が確認されていますので、異種グリースの混入、またはグリース名の誤り等が考えられます。IRIRの結果、新グリースの酸価劣化の兆候を示すカルボン酸の吸収が確認されないことから良好と判断します。しかし、使用グリースと新グリースのスペクトルパターンが一致しない箇所が確認されました。異種グリースの混入、またはグリース名の誤りなどが考えられます。はフェログラフィーおよびSOAP-Tの結果から総合的に判断した結果、継続使用は可能ですが、機器の機能を保持するためにも傾向管理が有用と考えます。フェログラフィー【定性分析：摩耗粒子および摩耗形態観察】観察された摩耗粒子は、以下の通りでした。切削粒子・潤滑状態が正常なマイルド摩耗により発生。シビア粒子・潤滑状態がやや厳しい凝着摩耗により発生。金属潤滑部が局部的に油膜切れを起していると考えられます。疲労摩耗粒子・繰返し応力を受けて発生。観察された摩耗粒子の中でも切削粒子、シビア粒子は、注意が必要です。摩耗形態の中でも切削摩耗は摩耗進行速度が速く、転がり軸受でこの摩耗形態が発生した場合には寿命が分の程度に低下することも知られており、切削摩耗により生じた軌道面の損傷が起点となって、転がり軸受の寿命となるフレーキングに進展することから、傾向監視が必要です。シビア粒子は、凝着摩耗に分類されます。この摩耗粒子は、軌道面で凝着、破断を繰り返し、この過程で生じる移着粒子が成長して摩耗粒子となります。そのため、軌道面では局部的に油膜切れが発生していることを示しています。この状態が継続した場合、摩耗粒子のサイズは徐々に大型化していき、軸受の損傷に至る場合がありますので、傾向監視が必要です。Iカップリング発光分光分析【SOAP-T】検出された金属元素から発生箇所を推定すると、以下の通りでした。鉄、鉛、ニッケル、錫・軸受等リン、亜鉛、カルシウム、バリウム、ナトリウム・添加剤、増ちょう剤鉄以外に、鉛、ニッケル、錫が比較的高い値でした。これらの元素が含まれている材質は、以下の点が考えられます。ニッケル合金を使用した箇所一般にすべり軸受に使用されるホワイトメタル転がり軸受の保持器で使用されるアルミ合金以前使用していたグリースが使用グリースと混合したニッケルが含まれている材質はニッケル合金と推定されます。しかし、使用している軸受には、ニッケルを使用した材質がないことから、特定することは出来ませんでした。一般にすべり軸受に使用されるホワイトメタルがありますが、本軸受は転がり軸受であり、図面から材質でホワイトメタルを使用している箇所は確認されませんでした。転がり軸受にアルミ合金が使用されていれば、アルミニウムと共に鉛、ニッケル、錫が検出されますが、アルミニウムは検出されていないことから、保持器が摩耗したものである可能性は低いと考えられました。グリースは流動性が低く、新グリースを補給しても油槽内にある全てのグリースが入れ替わることは困難であることから、今回使用されているグリースに入っていない成分が検出された要因は、以前使用していたグリースに含まれていた金属成分が、今回の使用グリースと混合して鉛、ニッケル、錫が検出されたか、或いは、IRの結果で新グリースのIRスペクトルと一致しない箇所が確認されていることから、異種グリースの混入、またはグリース名の誤りなどが考えられます。
報告№108-5071 報告№111-00151 | 分析№108-02721 分析№111-000770 | 111-000770 | 潤滑油は継続続使用可能な状態にあるものの、今後は障害予防を目的に以下の対策を推奨します。追加分析消泡性能が低下した場合、ギヤ歯面での油膜形成に影響が出て摩耗の発生が進展することがあります。今後は消泡性能低下の影響により摩耗が進展する可能性がありますので、フェログラフィーおよびSOAP-Tを追加して摩耗状況を確認することを推奨します。分析結果泡立ち試験の結果、消泡性能が低下していることが確認されました。粘度粘度はmm/sと新油値mm/sに比較して、粘度変化率は+％で、当社推奨の管理限界値である±％以内にあり、良好と判断します。泡立ち試験泡立ち試験は-と新油に比較して高い値でした。水分は.ppmと当社推奨の管理限界値の以下であり、良好と判断します。全酸価全酸価は.mgKOH/gと新油値.mgKOH/g以下であり、良好と判断します。
報告№109-09136 | 分析№109-001160 | 113-002320 | 潤滑油および減速機は継続使用可能な状態にあると判断します。但し、今後の摩耗推移を確認するためにも傾向監視を継続することが有効です。定期的な分析今後の摩耗推移を監視するため、定期的な分析実施を推奨します。異常摩耗の早期発見のパラメータであるIs値は、レベルと正常でした。但し、潤滑部の摩耗が認められたため、定期的に潤滑油分析を実施し、摩耗推移を監視することが有用と考えます。フェログラフィーで比較的多く観察された粒子は、以下の通りです。正常な摩耗粒子・潤滑状態が正常なマイルド摩耗により発生。疲労摩耗粒子・繰返し応力による金属疲労で発生。大型化するとフレーキングの発生が懸念されます。粘度、水分、酸価の各データは良好です。
報告№109-09136 報告№110-00013 | 分析№109-001160 分析№110-000049 | 110-000049 | 前回同様には良好の範囲にあり、汚染度、潤滑状態も良好でした。潤滑油および軸受は継続使用可能な状態にあると判断します。
報告№109-09136 報告№111-00619 | 分析№109-001160 分析№111-002962 | 111-002962 | グリースは継続使用可能な状態にあると判断します。グリースのちょう度、滴点、酸価、IRの各データは良好でした。
報告№106-0027 報告№106-0034 | 分析№106-00123 分析№106-00159 | 106-00159 | 経緯お客様からご提供いただいた経緯に関する情報は以下の通りです。・減速機の交換時期を見極めると共に、毎年実施している更油を延伸化したい。目的トライボ診断にて、油劣化状況、汚染状態、ギヤおよび軸受の劣化状態を把握し、更油の必要性および減速機取替えの必要性を検討することを目的としました。考察【油の劣化状態と更油の必要性】採油が潤滑状態の全体を代表するような状態で行われたとすれば、現在のところ、水分がppmとやや高く、錆発生の可能性が考えられることと、計数汚染度がNAS級以上、重量汚染度が.mg/mlとやや高い値であったことを除けば、更油の判断をする項目である粘度、全酸価、IRは良好であり更油の必要はないと判断出来ます。水分濃度が若干高く、また汚染度がやや高いため、今後は定期的な分析により傾向監視を推奨します。【ギヤおよび軸受の劣化状況】今回は減速機のタイプや構造などの情報がないため減速機取替えの必要性について検討することはできませんでしたが、油中の摩耗粒子から異常摩耗の早期発見パラメータを求めるフェログラフィーのIs値はの乗とやや高いものの、摩耗粒子の形態観察の結果ではギヤや軸受の寿命を示す摩耗粒子は確認されていないことから、継続使用は可能と判断します。【減速機取替えの必要性】減速機の取替をより正確に検討するには、減速機のタイプ、構造が確認できる図面、ギヤ形式、歯形、モジュール、歯幅、歯数、回転数などの情報が必要です。次回は是非ご提供ください。
報告№109-09136 報告№111-00324 | 分析№109-001160 分析№111-001523 | 111-001523 | 潤滑油および軸受は継続使用可能な状態にあると判断します。前回に比較してSOAP／D－SOAPの結果で、鉄および錫濃度に変化はなく、異常摩耗の早期発見パラメータであるフェログラフィーのIs値がの乗と良好でした。前回に比較して計数汚染度はNAS級から等級に変化はなく、良好でした。前回同様にIR、RBOTの各データは良好でした。尚、RBOTが前回に比較してmin上昇しています。RBOTが上昇した理由は、更油や補給などが考えられますが、これらのことを実施していないことから、原因は分かりませんでした。但し、今回の分析結果で、IRで異種油の混入などは確認されていないため、本試料油は継続使用可能な状態にあります。今後は、今回のRBOT値を基に潤滑油の寿命を評価します。
報告№109-09136 報告№113-00063 | 分析№109-001160 分析№113-000231 | 113-000231 | 潤滑油の劣化はなく、汚染度は良好な範囲にあることから、継続使用可能と判断します。増速機増速機は継続使用可能な状態にあると判断します。はフェログラフィーおよびSOAP-Tの結果から総合的に判断した結果、正常な状態にあると考えられます。フェログラフィー【定量分析：Is値】Is値は異常摩耗の早期発見パラメータのつで、摩耗粒子を定量化するために用います。今回のIs値はの乗と低い値でした。フェログラフィー【定性分析：摩耗粒子および摩耗形態観察】分析結果から観察された全ての粒子量は少でした。Iカップリング発光分光分析【SOAP-T】検出された金属元素から発生箇所を推定すると、以下の通りでした。鉄、亜鉛・ギヤ、軸受等リン・添加物カルシウム、アルミニウム、ナトリウム・外部混入異物計数汚染度は良好でした。粘度、水分、酸価、IRの各データは良好でした。
報告№109-09136 報告№111-00497 | 分析№109-001160 分析№111-002292 | 111-002292 | RBOTは当社推奨の管理限界値以下であり、IRの結果で新油に確認されているcm-付近の酸化防止剤の吸収が確認されませんでした。潤滑油は酸化防止剤の減少と判断されますので、今回の採油後に更油を実施していなければ更油を推奨します。IRIRの結果で新油に確認されているcm-付近の酸化防止剤の吸収が確認されませんでした。RBOTRBOTの結果、minと当社推奨の管理限界値のmin以下でした。水分は良好でした。
報告№109-09136 報告№111-00666 | 分析№109-001160 分析№111-003360 | 111-003360_date120321 | トライボロジーを活用した設備診断法による結果、潤滑油および減速機は継続使用可能な状態にあると判断します。今後も定期的なトライボロジーを活用した設備診断法によるCBMの実施を推奨します。定期的な分析摩耗の進行を監視するため、定期的に分析を実施し、摩耗の進行状況を確認することを推奨します。バックラッシによる評価トライボロジーを活用した設備診断法では、バックラッシの増加量を分析結果から計算できますので、構造が確認できる図面、ギヤの形式、歯形、モジュール、歯数、歯幅、油入替後の稼働時間ならびに分解点検後の稼働時間をお知らせ下さい。計算結果をご報告いたします。フェログラフィー異常摩耗の早期発見パラメータとして摩耗粒子を定量化して評価するフェログラフィーのIs値は、潤滑状態が正常なの乗でした。摩耗粒子の形態で比較的多く観察された粒子は、潤滑状態が正常な場合に発生する摩耗粒子でした。これらの摩耗粒子が観察された場合、潤滑部で発生している摩耗形態は、正常なマイルド摩耗であり、そして局部的ではあるものの高圧・高温の箇所が発生していることも分かります。フリクションポリマは、潤滑油がギヤ歯面や軌道面に押し込められ高圧状態になると同時に、圧縮熱により高温状態になった結果、基油自身が重合反応を起こし生成することが知られています。そのため、高圧高温状態の解消がなされなければ、潤滑油の劣化が進行し、粘度上昇に因る潤滑異常に進展する場合があります。Iカップリング発光分光分析供試の潤滑油を分析した結果、検出された金属元素は、SOAP-Tの結果表に示すように、鉄、亜鉛、カルシウム、ナトリウムでした。検出されたこれらの金属元素から発生箇所を推定すると鉄、亜鉛・ギヤ・軸受等カルシウム、ナトリウム・外部混入異物であると思われます。このうち、機械部品が摩耗したと思われる元素はのグループです。計数汚染度はNAS級で良好でした。潤滑油は、今後の運転時間や運転状況が特に変化のない運転であれば、少なくても年間は継続使用可能な状態にあると判断します。今後、汚染度の進行状況を確認するために定期的な分析を実施することを推奨します。潤滑は、H.～Hの間、時間使用されましたが、粘度、水分、酸価、IRの各項目のデータは総合的に判断して良好でした。潤滑油は、今後の運転時間や運転状況が、特に変化のない運転であれば、少なくても年間は継続使用可能な状態にあると判断します。粘度は良好と判断します。粘度は、当社推奨の管理限界値内にあり、潤滑状態も正常な範囲にあることからも良好な状態であると判断します。水分は良好と判断します。水分は、当社推奨の管理限界値の以下にあり良好と判断します。酸価は良好と判断します。酸価は、新油値からやや高い値を示しているものの、IRの結果で油劣化の兆候を示すカルボン酸が確認されていないことから良好と判断します。IRは良好と判断します。IRの結果、IRチャートに示すように新油に比較して変化がなく、油劣化兆候を示すカルボン酸の吸収も確認されていなかったことから良好と判断します。
報告№109-09094 報告№111-00372 | 分析№109-000870 分析№111-001713 | 111-001713 | 有機物・有機化合物試験で検出されたピークには新油と異なるピークが確認されました。尚、RBOTがminと新油値のminに比較してmin減少していました。このまま継続使用した場合、この減少傾向から限界値に到達するのは、別紙図RBOTの減少傾向に示すように年月と推定されました。残りの継続使用期間は、約ヶ月であると予測されます。潤滑油は継続使用可能な状態にありますが、残りの継続使用期間が約ヶ月と定検周期のヶ月と同様であり、予測日よりも酸化防止剤が早く減少することが懸念されるため、更油を計画されることを推奨します。IRの結果で新油と異なるピークが検出されたことから、油名が違うか、或いは、異種油が混入した可能性が考えられますので、確認する必要があります。≪状態監視とパラメータ≫分析の目的および各分析のパラメータは以下の通りです。特性低下目的：油の分析結果から、や劣化傾向ならびに添加剤の消耗程度、残存寿命などを確認する。粘度JISK全酸価JISK赤外線吸収スペクトルJISK酸化安定度試験JISK汚染目的：油の分析結果から、砂塵あるいは水・異種油などによるや、異物混入の有無を確認する。水分JISK計数汚染度JISB重量汚染度JISB光学顕微鏡観察摩耗目的：油中の摩耗粒子を分析する事により、回転・摺動部の潤滑状態、摩耗劣化の程度、余寿命などを解析する。摩耗診断電子顕微鏡観察JISKX線マイクロアナリシス油中金属濃度JISK≪分析結果≫特性低下粘度：良好粘度値mm/sの新油値mm/sに対する変化率は+％であり、当社推奨の管理限界値±％以内に留まっています。全酸価：良好全酸価.mgKOH/gは新油値の.mgKOH/g以内にあることから問題は無いと判断します。赤外線吸収スペクトル：良好酸化安定度試験：良好酸化安定度試験の結果、数値minは当社推奨の管理限界値min以上に留まっており、現時点での使用は可能と判断します。汚染水分：良好水分値ppmは当社推奨の管理限界値以内に留まっています。計数汚染度：今回は実施していません。重量汚染度：今回は実施していません。光学顕微鏡観察：今回は実施していません。摩耗摩耗診断電子顕微鏡観察・X線マイクロアナリシス：今回は実施していません。油中金属濃度：今回は実施していません。
報告№109-09136 | 分析№109-001160 | 113-002611 | 潤滑油は汚染度が高いことから、油中の夾雑物が潤滑部に噛み込むことによる摩耗の進行が懸念されます。対象設備は継続使用可能な状態にあると判断しますが、今後の摩耗推移を確認するためにも傾向監視を継続することが有効です。更油油中の汚染度が高いことから、摩耗粒子や異物等の夾雑物が潤滑面に噛み込むことによる摩耗の進行が懸念されるため、可能であれば更油を推奨します。定期的な分析今後の切削摩耗、凝着摩耗、疲労摩耗の推移を監視するため、定期的な分析実施を推奨します。新油の分析粘度、酸価は、油の性能を評価するパラメータの一種です。油の性能低下は、新油との比較が必要なことから、使用油の油名確認および未使用油の分析による比較評価を推奨します。異常摩耗の早期発見のパラメータであるIs値はレベルと正常です。但し、潤滑部の摩耗が認められたため、定期的に潤滑油分析を実施し、摩耗推移を監視することが有用と考えます。フェログラフィーで比較的多く観察された粒子は、以下の通りです。切削粒子・異物や金属表面の微小突起による切削摩耗により発生。シビア粒子・潤滑状態がやや厳しい凝着摩耗により発生。極微小領域で油膜切れが発生したことを示します。疲労摩耗粒子・繰返し応力による金属疲労で発生。大型化するとフレーキングの発生が懸念されます。切削粒子、シビア粒子は、摩擦面が将来的に異常摩耗へ進展する可能性を示唆しているため、傾向監視が有用と思われます。詳細は、別紙傾向監視が必要な摩耗粒子をご覧ください。計数汚染度は前回同様にNAS級と、当社推奨の管理限界値に到達していました。今後、油中の汚染物が潤滑部に噛み込むことによる摩耗の進行が懸念されます。前回同様、水分は良好です。粘度粘度はmm/sでした。前回同様にISOVG規格内にありますが、新油との比較による評価を推奨します。酸価は.mgKOH/gでした。前回の.mgKOH/gに比較して大きな変化はありませんでしたが、新油との比較による評価が必要です。
報告№109-09136 | 分析№109-001160 | 114-000951 | 分析の結果、粘度は.mm/sと新油カタログ値のmm/sに比較して粘度変化率が+％となっており、当社推奨の管理限界値である±％を超えています。対象設備は継続使用可能な状態にあると判断します。但し、異常摩耗の早期発見パラメータであるフェログラフィーのIs値がと高く、摩耗粒子の形態観察で、腐食により発生する赤錆、黒錆が比較的多く観察されています。潤滑部では、腐食摩耗が発生していると推定されます。腐食により発生した赤錆等が熱媒体油の熱伝導率を低下させたり、循環を妨げたりすることが懸念されます。更油および濾過粘度は、一端上昇し始めると劇的に上昇することがあります。また、粘度上昇により粘性抵抗が増大して油温も上昇し、油が劣化しやすくなり、劣化した場合、油中の酸成分により金属表面が腐食することがあります。また、赤錆等の異物が熱媒体油の熱伝導率を低下させたり、循環を妨げたりすることが懸念されるため、更油および濾過を推奨します。新油との比較による評価を示す粘度、酸価は新油値を基準として評価しています。正確な診断を行うためにも、分析を実施する場合は、新油を同時に分析することをご検討下さい。
報告№109-09050 報告№109-09050 | 分析№109-000529 分析№109-000529 | 109-000529 | 今回の採油は、対象設備停止中にドレンプラグから実施しているため、別紙油中粒子の沈降の影響に示すように、沈降の影響を受けて分析データが高濃度に出る可能性があります。今回の分析は、以上のことを踏まえて結果を検討します。分析の結果、摩耗粒子診断で異常摩耗の早期発見パラメータであるIs値がの乗やや高く、潤滑状態がやや厳しい状態にあることが分かりました。やや厳しい潤滑状態が発生した原因は、外部から混入したと思われる鉄錆や砂等の異物が、油膜に入り込み異物の角の切削作用で切削摩耗が発生したためと思われます。摩耗形態の中で特に切削摩耗は、異物が混入していない状態に比較して、摩耗進行速度が速く注意が必要です。転がり軸受で切削摩耗が発生した場合、切削摩耗により生じた軌道面の損傷が起点となって転がり軸受の寿命となるフレーキングに進展し、寿命が分の程度に低下することも知られています。また、フリクションポリマは、タービン油が軸受摺動面で高圧下に押し込められ、高圧状態になると同時に圧縮熱も発生して高温状態にもなり、その結果、潤滑油が重合して発生することが知られています。そのため、高温高圧状態の解消がなされなければ、潤滑油は劣化する場合があります。切削摩耗発生の原因となる外部混入異物が残留している場合、この異物により切削摩耗が継続して発生する可能性があります。また、仮に更油が実施されていたとしても、更油だけでは異物を完全に排除できない可能性もありますので、念のため運転再開後に再分析を実施し、摩耗の発生状況を確認することを推奨します。尚、本設備の場合、ポンプの回転数から、理論的な分析周期をもとめ、この周期で採油を実施することで、仮に油が入れ替わっても分析結果から潤滑状態の傾向を確認することが可能となります。ポンプの回転数をお知らせください。特性低下全ての項目が良好の範囲にあったことから、特性低下は認められず良好と判断します。粘度は良好と判断します。粘度はmm/sと新油値.mm/sに比較して、粘度変化率は-％で、当社推奨の管理限界値である±％以内にあり、良好と判断します。全酸価は良好と判断します。全酸価は.mgKOH/gと新油値.mgKOH/g以下であることから、良好と判断します。酸化安定度の結果、良好と判断します。酸化安定度はminと当社推奨の管理限界値のmin以上であり、良好と判断します。汚染は良好と判断します。水分は良好と判断します。水分はppmと当社推奨の管理限界値の以下であり、良好と判断します。摩耗発生している摩耗形態は切削摩耗であることが分かりました。摩耗形態は切削摩耗が発生していることが分かりました。異常摩耗の早期発見パラメータであるIs値がの乗とやや高く、油中の摩耗粒子は、異物の噛み込みにより発生する切削粒子、局部的に高圧・高温となる場合に発生するフリクションポリマがやや多く観察されました。このことから、潤滑部で発生している摩耗形態は切削摩耗であることが分かりました。
報告№108-0189 報告№108-0189 |  | 108-01291_1292 | を示す粘度、水分、全酸価、IRの各データは、全て良好と判断します。濾過効率は油清浄機入口に比較して出口の粒子数が大きな値を示しており、濾過効率を求めることができませんでした。を示す粘度、水分、全酸価、IRの各データは良好でした。油清浄機の濾過効率による油汚染度管理に関する考察油清浄機の濾過効率の指標であるβ値を確認するため、油清浄機の入口側と出口側の配管より採油を実施し、計数汚染度を実施しました。その結果を下表に示します。 ・ここで、 EMBEDExcel.Sheet.表に示す通り、油清浄機入口に比較して出口の粒子数が若干大きな値を示しており、濾過効率を求めることができませんでした。油清浄機の入口と出口の粒子数を比較し、濾過後の出口側の粒子数が多くなる現象が見られた場合、その原因として、油清浄機の濾過材の交換時期を迎えた採油配管の排油が十分ではなく、配管内に滞留していた錆などの汚染粒子が混入した状態で採油した採油試料が入れ替わった事などが考えられます。軸受の潤滑状態本機器は、油清浄機が設置されており、油中粒子数は常に除去されています。今回の分析では上述したとおり、入口側と出口側の汚染度データが逆転していたため油清浄機の濾過効率を求められず、定量的な評価はできませんでした。そこで、今回は油中の摩耗粒子の形態から摩耗状況を確認しました。油清浄機入口の油中の摩耗粒子を詳細に観察した結果、外部から混入したと思われる鉄錆、砂等の異物が多く観察されているため、汚染の原因は、摩耗ではなく外部混入異物であるため、潤滑状態は正常な状態にあると考えられました。
報告№108-5029 報告№108-6532 | 分析№108-00963 分析№108-01315 | 108-01315 | 初期試験を実施した結果、摩耗の安定が確認され、潤滑油も継続使用可能と判断します。これらのことは、前回に比較して、計数汚染度は等級に変化はなく、SOAP／D-SOAPの鉄および錫濃度に変化がないこと異常摩耗の早期発見パラメータであるフェログラフィーのIs値がのマイナス乗と良好の範囲にあること以上のことから判断しました。
報告№107-0366 報告№111-00511 | 分析№107-01900 分析№111-002357 | 111-002357 | 濾過前の試料油を分析した結果、摩耗粒子の形態観察で前回に比較して金属接触が厳しい場合に発生するμmサイズのシビア粒子が観察されました。シビア粒子摩耗粒子の観察結果から、発生している摩耗形態は凝着摩耗であることがわかります。観察された摩耗粒子は鉄系材料であることから、軸受摺動部や鉄系材料同士が局部的に接触する箇所、例えば軸受支持部などで発生している可能性が考えられました。観察されたシビア粒子は、視野に個と少ないことから、直ちに異常ではないものの、今後さらに摩耗が進行することが懸念されます。これらの障害発生に対する弊害を勘案の上、ヶ月以内に再分析を実施し、汚染度および摩耗の進行状況を確認されることを推奨します。尚、RBOTが前回に比較し、min上昇しています。RBOTが上昇した理由は、更油、補給を実施した仮設タンクで他の軸受油と混合して濾過を実施した濾過機配管内や仮設タンクなどに油が残留していた以上のことが考えられます。前回から今回までの間に濾過を実施していることから、およびであると思われます。但し、今回の分析結果で、酸価および粘度の各データに大きな変化はなく、異種油の混入などは確認されていないため、本試料油は継続使用可能な状態にあります。今後は、今回のRBOT値を基に潤滑油の寿命を評価します。
報告№107-4500 報告№107-4505 | 分析№107-00290 分析№107-00290 | 107-00290 | 、汚染度、摩耗状況を確認する。分析の結果、転がり軸受の寿命の指標となるフレーキングの発生が確認されていないことから、現在のところ、ベアリングは継続使用可能な状態にあると判断します。但し、摩耗粒子形態観察でμm以下の赤錆が多く観察されたことから、ベアリング転動面および外輪とベアリングケース間で、フレッティングが発生していることが確認できました。今後このフレッティングの影響で、転がり軸受の寿命の指標となるフレーキングへの進展が懸念されるため、ヶ月後にトライボ診断を実施し、摩耗の進行状況を確認することを推奨します。一方、粘度がmm/sと新油のmm/sに比較して、粘度変化率は+.％で、当社推奨の管理限界値である±％を超えていました。これは、IRの結果で油の劣化が確認されていないことから、スラッジ等の油中汚染物の影響によるものと考えられました。また、IRの結果、油の劣化が確認されなかったことから、この油は継続使用可能と判断します。粘度がmm/sと新油のmm/sに比較して、粘度変化率は+.％で、当社推奨の管理限界値である±％を超えていました。これは、IRの結果で油の劣化が確認されていないことから、スラッジ等の油中汚染物の影響によるものと考えられました。また、IRの結果、油の劣化が確認されなかったことから、この油は継続使用可能と判断します。粘度は当社推奨の管理限界値を超えていました。粘度はmm/sと新油値mm/sに比較して、粘度変化率は+.％で、当社推奨の管理限界値である±％を超えていました。水分は良好と判断します。水分は.ppmと当社推奨の管理限界値の以下であり、良好と判断します。全酸価は判定できませんでした。全酸価は.mgKOH/gでした。新油データが当社データベースになかったため、判定できませんでした。全酸価は新油データとの比較管理が必要ですので、現在使用している新油を分析し、そのデータを基準に管理することを推奨します。IRの結果、良好と判断します。IRの結果、油劣化の兆候を示すカルボン酸の吸収が確認されていないことから、良好と判断します。但し、このIRも全酸価同様に新油データとの比較による判断が必要ですので、現在使用している新油を分析することを推奨します。計数汚染度は良好と判断します。計数汚染度は良好と判断します。計数汚染度はNAS級と当社推奨の管理限界値のNAS級以内であり、良好と判断します。重量汚染度はmg/mlでした。重量汚染度はmg/mlでした。機器の潤滑状態摩耗粒子形態観察でフレッティングにより発生する赤錆が多く観察されました。SOAPの結果、鉄が検出されました。SOAPの結果、摩耗により発生した鉄、銅、油の添加剤成分であるリンが検出されました。D－SOAPの結果、鉄が検出されました。D－SOAPの結果、摩耗により発生した鉄、油の添加剤成分であるリン、外部から混入したと思われるナトリウムが検出されました。フェログラフィーの結果、フレッティングにより発生する赤錆が多く観察されました。異常摩耗の早期発見パラメータであるフェログラフィーのIs値がの乗とやや高く、摩耗粒子形態観察の結果、フレッティングにより発生する赤錆が多く観察されました。
報告№108-0227 報告№110-00732 | 分析№108-01664 分析№110-003428 | 110-003428 | 【評価：B＋】Iカップリング発光分光分析供試のギヤ油を分析した結果、検出された金属元素は、油中金属濃度の結果表に示すように、鉄、鉛、銅、リン、カルシウム、ナトリウムが検出されました。これらの検出された金属元素から発生箇所を推定すると鉄、鉛、銅・ギヤ・軸受等リン・オイル添加剤カルシウム、ナトリウム・外部混入異物であると思われます。このうち、機械部品が摩耗したと思われる元素はのグループです。フェログラフィー異常摩耗の早期発見パラメータとして摩耗粒子を定量化して評価するフェログラフィーのIs値は、潤滑状態が正常なの乗でした。摩耗粒子の形態で比較的多く観察された粒子は、潤滑状態が正常な場合に発生する摩耗粒子、異物の噛み込みなどで発生する切削粒子、金属潤滑部が局部的に油膜切れを起して発生するシビア粒子、フレッティングにより発生する赤錆でした。このような摩耗粒子が観察された場合には、潤滑部では正常なマイルド摩耗、異物による切削摩耗とやや厳しい摩耗による凝着摩耗、そして微振動によるフレッティング摩耗が発生していることが分かります。減速機で切削摩耗が発生した場合、減速機内部で使用されている転がり軸受が切削摩耗により生じた軌道面の損傷が起点となって寿命が分の程度に低下することがあることから、切削摩耗には十分注意する必要があります。切削摩耗の発生原因となる混入異物が残留している場合、この異物により切削摩耗が継続して発生する可能性があります。フレッティングは、軸と内輪内面軸受箱と外輪外面軌道輪と転動体ギヤ歯面の箇所で発生する可能性があります。フレッティング粒子は酸化して硬いため、軸受軌道面やギヤ歯面に噛み込んだ場合はその傷が疲労剥離の起点となり、疲労摩耗へと進展することが想定されます。【評価：B＋】計数汚染度は当社推奨の管理限界値を超えていました。フィルタ表面の異物観察で鉄錆、砂等が観察されたことから、摩耗と外部混入異物の影響と思われます。【評価：A】IRの結果、新油のIRスペクトルと一致しない箇所が確認されました。異種油の混入または油名の誤りなどが考えられます。【評価：B＋】減速機および潤滑油は継続使用可能な状態にあると判断します。但し、摩耗の進行が懸念されるため、以下の対策を推奨します。定期的な分析摩耗の進行を監視するため、定期的に分析を実施し、摩耗の進行状況を確認することを推奨します。異種油の混入および油名の確認異種油の混入の有無、油名を再度確認することを推奨します。バックラッシトライボ診断では、バックラッシの増加量を分析結果から計算できますので、構造が確認できる図面、ギヤの形式、歯形、モジュール、歯数、歯幅、油入替後の稼働時間ならびに分解点検後の稼働時間をお知らせ下さい。計算結果をご報告いたします。
報告№109-09136 報告№111-00266 | 分析№109-001160 分析№111-001241 | 111-001241 | 潤滑油は継続使用可能な状態にあると判断します。粘度、全酸価、IR、RBOTの各データは良好でした。油の余寿命は、使用油の使用期間または使用時間が不明であったため、ご依頼の油の余寿命に関する検討は行えませんでした。ただし、分析の結果で新油値がminであったことから、使用期間を仮にヶ月間と仮定すれば余寿命は十二分にあると言えます。可能であれば、使用期間、あるいは使用時間の情報をご提供下さい。本試料油の添加剤は、一般に、タービン油に比較して極圧添加剤や摩耗防止剤などの濃度が高く、この影響でRBOT試験の結果が変動する傾向があります。そのため、ギヤ油の余寿命の評価をタービン油と同等の精度で得るには、RBOTの結果に加え、粘度、水分、全酸価、IRなどのデータを総合的に判断することが必要です。水分は良好でした。
報告№109-09136 報告№113-00142 | 分析№109-001160 分析№113-000525 | 113-000525 | 潤滑油の劣化はなく、汚染度は良好な範囲にあることから、継続使用可能と判断します。軸受は継続使用可能な状態にあると判断します。最適な採油方法本試料油は、機器停止中に軸受箱排油口から採油されているため、分析データが高濃度に出ていると推定されます。正確なデータによる診断を行うためにも、今後の採油は、極力運転中もしくは停止直後の油槽中層部から実施されることを推奨します。はフェログラフィーおよびSOAP／D-SOAPの結果から総合的に判断した結果、正常な状態にあると考えられます。フェログラフィー【定量分析：Is値】Is値は異常摩耗の早期発見パラメータのつで、摩耗粒子を定量化するために用います。今回のIs値はの乗と、低い値でした。フェログラフィー【定性分析：摩耗粒子および摩耗形態観察】分析結果から比較的多く観察された粒子は、以下の通りでした。樹脂等・外部から混入したと考えられます。Iカップリング発光分光分析【SOAP／D-SOAP】検出された金属元素から発生箇所を推定すると、以下の通りでした。鉄、鉛、錫、亜鉛・軸受等カルシウム、バリウム、ケイ素、ナトリウム・外部混入異物ケイ素の検出ケイ素がppm検出されました。一般に、潤滑油中からケイ素が検出された場合の原因として、油の消泡剤として使用されるシリコン系の添加剤が検出されるフェログラフィーおよびフィルタ表面の異物観察で砂が多く観察され、これが検出されるシリコングリースをシール部に塗布している場合、このシリコングリースが潤滑油に混入して検出されるなどが挙げられますが、今回の原因は、フィルタで砂が観察されたことから、の可能性が考えられます。およびについては、分析結果では確認することが出来ませんので、これに関する情報をご提供下さい。計数汚染度はNAS級、重量汚染度はmg/mlと、共に当社推奨の管理限界値以下であり、良好でした。粘度、水分、全酸価、IR、RBOTの各データは、良好でした。尚、別紙RBOTの減少傾向から油の余寿命を求めた結果、本試料油は直近の更油から起算して年月まで使用可能であることが分かります。
報告№109-09136 報告№111-00772 | 分析№109-001160 分析№111-003873 | 111-003873 | 潤滑油および軸受は継続使用可能な状態にあると判断します。但し、今後も摩耗の進行を傾向監視するため、以下の対策を推奨します。定期的な分析凝着摩耗やフレッティング摩耗の進行を監視するため、定期的に分析を実施し、分析データによる摩耗の進行状況を確認することを推奨します。最適な採油方法本試料油は、機器停止中にドレンから採油されています。機器が停止している状態では、別紙油中粒子の沈降の影響に示すように油槽内で撹拌がなくなり固形物が沈降するため、油中汚染度は高くなると推定されます。今後の採油は、極力運転中もしくは停止直後の油槽中層部から実施されることを推奨します。フェログラフィーIs値は異常摩耗の早期発見パラメータのつで、摩耗粒子を定量化するために用います。今回のIs値はの乗であり、潤滑状態はやや厳しいと判断できます。摩耗粒子の形態で比較的多く観察された粒子は、潤滑状態が正常な場合に発生する摩耗粒子金属潤滑部が局部的に油膜切れを起して発生するシビア粒子繰返し応力を受けて発生する疲労摩耗粒子フレッティングにより発生する赤錆局部的に高圧・高温となる場合に発生するフリクションポリマ外部から混入したと思われる樹脂等でした。これらの摩耗粒子が観察された場合、潤滑部で発生している摩耗形態は、正常なマイルド摩耗潤滑状態がやや厳しい凝着摩耗d.微振動によるフレッティング摩耗であり、そして局部的ではあるものの高圧・高温の箇所が発生していることも分かります。フレッティングは、・軸と内輪内面・軸受箱と外輪外面・軌道輪と転動体の箇所で発生する可能性があります。フレッティング粒子は酸化して硬いため、軸受軌道面に噛み込んだ場合はその傷が疲労剥離の起点となり、疲労摩耗へと進展することが想定されます。フリクションポリマは、潤滑油が軌道面に押し込められ高圧状態になると同時に、圧縮熱により高温状態になった結果、基油自身が重合反応を起こし生成することが知られています。そのため、高圧高温状態の解消がなされなければ、潤滑油の劣化が進行し、粘度上昇に因る潤滑異常に進展する場合があります。Iカップリング発光分光分析供試の潤滑油を分析した結果、検出された金属元素は、SOAPの結果表に示すように、鉄、銅、錫、リン、亜鉛、カルシウム、アルミニウム、ナトリウムでした。検出されたこれらの金属元素から発生箇所を推定すると鉄、銅、錫、亜鉛・軸受等リン・オイル添加剤カルシウム、アルミニウム、ナトリウム・外部混入異物であると思われます。このうち、機械部品が摩耗したと思われる元素はのグループです。計数汚染度は当社推奨の管理限界値内にあるものの、やや高い値でした。D－SOAPで油の添加剤成分であるリンが検出され、フィルタ表面の異物観察で表面が茶褐色で鉄錆、砂等が観察されたことから、汚染度が高い要因は、摩耗とスラッジ、そして外部混入異物の影響と思われます。粘度、水分、酸価、IRの各データは良好でした。
報告№109-09136 報告№112-00638 | 分析№109-001160 分析№112-002862 | 112-002862 | 分析の結果、潤滑油および対象設備は継続使用可能な状態にあると判断します。但し、今後も摩耗の進行を傾向監視するため、以下の対策を推奨します。更油粘度低下が確認されており、油膜切れなどによる摩耗の発生が懸念されます。これらの予防処置として早めに更油を推奨します。定期的な分析今後懸念される切削摩耗の進行を監視するため、定期的に分析を実施することを推奨します。はフェログラフィーおよびSOAP／D-SOAPの結果から総合的に判断した結果、傾向管理が必要な状態にあると考えられます。フェログラフィー【定量分析：Is値】Is値は異常摩耗の早期発見パラメータのつで、摩耗粒子を定量化するために用います。今回のIs値はの乗とやや高い値でした。フェログラフィー【定性分析：摩耗粒子および摩耗形態観察】分析結果から比較的多く観察された粒子は、以下の通りでした。正常な摩耗粒子・潤滑状態が正常なマイルド摩耗により発生。切削粒子・異物や金属表面の微小突起による切削摩耗により発生。黒錆・潤滑状態がやや厳しい凝着摩耗により発生。金属接触が厳しく、且つ、高い摩擦熱が発生していると考えられます。フリクションポリマ・局部的に高圧・高温となる場合に発生。観察された摩耗粒子の中でも切削粒子、フリクションポリマは、注意が必要です。切削摩耗は、他の摩耗形態に比較して摩耗進行速度が速く注意が必要で、定期的なトライボ診断による状態監視が必要と考えます。切削摩耗の原因となる混入異物が残留している場合、この異物により切削摩耗が継続して発生する可能性があります。フリクションポリマは、潤滑油が摺動面に押し込められ高圧状態になると同時に、圧縮熱により高温状態になった結果、基油自身が重合反応を起こし生成することが知られています。そのため、高圧高温状態の解消がなされなければ、潤滑油の劣化が進行し、粘度上昇に因る潤滑異常に進展する場合があります。Iカップリング発光分光分析【SOAP／D-SOAP】検出された金属元素から発生箇所を推定すると、以下の通りでした。鉄、錫・エンジン部品ニッケル、リン、亜鉛、カルシウム、ナトリウム・添加剤バリウム・外部混入異物メタルの摩耗SOAPで軸受メタルの主成分である錫がppm検出されました。潤滑状態が直ちに異常にならないと思われますが、メタル成分が検出されていることからメタルの一部に油膜切れが発生していることの証です。一般に非常用ディーゼル発電機の稼働率は低稼働率であり、起動停止回数が多い傾向にあるため、本機のメタル成分の増加要因は起動停止時に油膜切れが生じて発生していると推定されます。一定期間経過後に再分析し、傾向監視によるメタルの摩耗状態を確認する必要があると思われます。重量汚染度は、mg/mlでした。n-ペンタン不溶解分n-ペンタン不溶解分は、.mass％でした。水分、酸価、塩基価の各データは良好でした。粘度粘度は、mm/sと新油値のmm/sに比較して粘度変化率が-％となっており、当社推奨の管理限界値である±％を超えていました。粘度が低下した場合、潤滑部で油膜切れが発生し、摩耗の進行に繋がることが懸念されます。ディーゼルエンジンオイルの粘度低下は、別紙エンジンオイルの粘度低下メカニズムを御覧下さい。
報告№108-0459 報告№108-0459 既報で軸受の交換を推奨した４号ロール№３のＩｓ値は１０の８乗でしたが、本軸受はこの値に比較して４桁低い１０の４乗であり継続使用は可能であると推定されます。 | 分析№108-03105 分析№108-03105 | 108-03105 | 無負荷で度回転させようとすると、軸受の一箇所で引っ掛かりがあり停止する。、汚染度、潤滑状態を確認する。軸受の潤滑状態分析の結果、観察された摩耗粒子には、転がり疲労で発生するμm前後の疲労摩耗粒子や、数は視野に個ずつと少ないものの、μmサイズの大型の疲労摩耗粒子、そしてμmサイズの銅合金、更には、フレッティングにより発生する赤錆が多数観察されました。一方、これらの粒子以外にも、ミリポアフィルタの表面にはμmを超す大型の金属粒子が観察されました。潤滑油中の摩耗をフェログラフィー法により数値化し、異常摩耗の早期発見パラメータのIs値を求めたところ、やや高いの乗でした。Is値がこの値になっている場合、転がり軸受の潤滑状態は流体潤滑よりやや厳しい状態となっており、局部的に油膜が破断し、微小領域では金属接触が発生する、いわゆる混合潤滑状態になっていることを示しています。そのため、現在の潤滑状態は、摩耗が健全な状態から、やや摩耗が進展し始めた状態にあると推定されます。但し、僅かではありますが転がり軸受の寿命の指標となるフレーキングの摩耗粒子が確認されていますので、摩耗の進行を監視しつつ継続使用されることを推奨します。を示す粘度、水分、全酸価、IRの各データは良好であることから、この油は継続使用可能と判断します。計数汚染度がNAS級、重量汚染度がmg/mlと共に汚染されています。
報告№109-09136 報告№110-00319 | 分析№109-001160 分析№110-001301 | 110-001301 | は、油の粘度、油中のスラッジの発生量を判断パラメータに、粘度、全酸価、IR、RBOTで評価します。分析の結果、油の粘性を示す粘度は、新油値の.mm/sに比較して粘度変化率が-％のmm/sとほぼ変化はなく、また油中のスラッジの発生量を示す全酸価は、新油値の.mgKOH/gに比較して大きな変化のない.mgKOH/gと劣化は確認されなかった。さらにはIRの結果でも油が劣化した場合に発生するカルボン酸の発生も確認されず、酸化防止剤の残存量を示すRBOTは、限界値minに比較して、十分に残量があるminであった以上のことから、潤滑油の劣化は確認されませんでした。一方、油中の水分を計測した結果、水分はppmと新油と同等であり、継続使用可能な状態にあることが確認されました。潤滑油は継続使用可能な状態にあると判断します。なお、潤滑油の余寿命は、RBOTの使用時間当たりの減少量から推定しますが、推定には新油値と使用油のRBOT値に加えて、使用時間または直近の油入替日が必要となります。今後は、可能であればご提供下さい。
報告№109-09136 報告№113-00525 | 分析№109-001160 分析№113-002243 | 113-002243 | 異常摩耗の早期発見のパラメータであるIs値は、前回のレベルからレベルに低下し、正常です。フェログラフィーで観察された代表的な粒子は、以下の通りです。正常な摩耗粒子・潤滑状態が正常なマイルド摩耗により発生。フリクションポリマ・局部的に高圧・高温となる場合に発生。計数汚染度はNAS級と良好ですが、重量汚染度は.mg/mlと比較的高い値でした。フィルタ残渣に茶褐色のスラッジが確認され、さらに金属片、鉄錆、砂等が観察されたことから、重量汚染度が高い要因は、摩耗とスラッジ、そして外部混入異物と思われます。スラッジの影響で潤滑不良が起きる可能性が考えられますが、観察された摩耗粒子はμ以下のサイズであることから、継続使用に問題はないと考えられます。粘度、水分、全酸価、IR、RBOTの各データは良好です。
報告№109-09136 報告№110-00326 | 分析№109-001160 分析№110-001421 | 110-001421 | 摩擦面で発生している摩耗の形態や潤滑状態は、フェログラフィーで得られた摩耗粒子の観察結果から評価します。同法は、摩耗粒子を含んだ試料油を磁力で油と粒子とに分離する技術で、分離された摩耗粒子を解析することによって潤滑状態の健全性や摩耗粒子の発生原因を診断するものです。摩耗粒子と摩耗形態観察された粒子は、潤滑状態が正常な場合に発生する摩耗粒子異物の切削作用で発生する切削粒子でした。以上から潤滑部で発生している摩耗は正常なマイルド摩耗と、異物による切削摩耗であることが分かりました。摩耗形態の中でも切削摩耗は、摩耗進行速度が速く注意が必要です。転がり軸受で切削摩耗が発生している場合、軸受の寿命は分の程度に低下することが知られています。また、切削摩耗の発生原因となる混入異物が残留している場合、この異物により切削摩耗が継続して発生する可能性があります。潤滑状態異常摩耗の早期発見パラメータとして摩耗粒子を定量化して評価するフェログラフィーのIs値は、潤滑状態がやや厳しいの乗となっていました。汚染度水分濃度は、前回同様に管理基準以内にあり良好でした。粘度、全酸価、RBOTの各データは、前回同様に管理基準内にあり良好でした。本試料油は、機器停止中に軸受箱ドレンプラグから採油されています。ドレンプラグの汚染度は、一般的に高く、尚且つ、機器が停止している状態では、油槽内で撹拌がなくなり固形物が沈降するため、油中汚染度は更に高くなると推定されます。このような悪条件にもかかわらず、今回の分析結果は全て良好であり、異常なデータは見られませんでした。したがって、潤滑油および軸受は継続使用可能な状態にあると判断します。今回の診断は、提示して頂いた採油状況をもとに試料油の汚染度が高いことを前提に解析しましたが、採油時の排油量が多い場合には粒子などの固形物が排油と共に排出してしまい、場合によっては清浄な油を採取する可能性も考えられます。より正確な診断を行うためにも、設備油量、排油量などの情報提供をお願い致します。但し、軸受摺動面で異物の噛み込みによる摩耗が発生しています。今後さらに摩耗が進行することが懸念されますので、以下の対策を推奨します。今後、摩耗の進行状況を監視するため、定期的に分析を実施することを推奨します。傾向監視のための次回採油時期は、回転数と油量から理論的に求めます。本設備の回転数に関する情報が提供されなかったため、rpmと仮定し計算しました。その結果、次回の採油は最短で約時間となります。この時間は、油中汚染物が均一濃度になるために必要な時間であり、この時間を経過すれば、再分析の結果から摩耗速度を評価することが可能となります。本計算は、回転数を仮定して求めていますので、次回分析実施時までに回転数等の設備情報をご提供下さい。
報告№109-09136 報告№112-00589 | 分析№109-001160 分析№112-002445 | 112-002445_date130409 | 分析の結果、潤滑油の劣化はなく、汚染度は良好な範囲にあることから、継続使用可能な状態にあると判断します。減速機分析の結果、減速機は継続使用可能な状態にあると判断します。但し、疲労摩耗が発生しており、今後も摩耗の進行を傾向監視するため、以下の対策を推奨します。定期的な分析定期的に分析を実施することにより、データの変化から異常の兆候を早期に発見することが可能となります。また、今回は対象設備の初回分析であるため、あと最低でも回分析を実施し、分析データの変化から今後の分析周期を検討することを推奨します。今後、疲労摩耗の進行が懸念されるため、出来るだけ早めに回目の分析を実施することを推奨します。最適な採油方法本試料油は、機器停止中に給油口から採油されているため、分析データが低濃度に出ていると推定されます。正確なデータによる診断を行うためにも、今後の採油は、極力運転中もしくは停止直後の油槽中層部から実施されることを推奨します。は、劣化はなく良好と判断します。粘度粘度は、mm/sと新油値mm/sに比較して、粘度変化率は+％で、当社推奨の管理限界値である±％以内であり、良好と判断します。水分は、.ppmと当社推奨の管理限界値の以下であり、良好と判断します。酸価は、.mgKOH/gと新油値.mgKOH/g以下であり、良好と判断します。IRIRチャートの結果、新油と使用油のスペクトルパターンはほぼ一致し、また、油劣化の兆候を示すカルボン酸の吸収が確認されていないことから、良好と判断します。は清浄で、良好と判断します。計数汚染度計数汚染度は、NAS級と当社推奨の管理限界値NAS級以下であり、良好と判断します。重量汚染度は、.mg/mlでした。光学顕微鏡写真重量汚染度で濾過したフィルタ表面上の夾雑物を光学顕微鏡で観察した結果、金属片、鉄錆、砂等が観察されました。はフェログラフィーおよびSOAP-Tの結果から総合的に判断した結果、継続使用は可能ですが、機器の機能を保持するためにも傾向管理が有用と考えます。フェログラフィー【異常摩耗指数：Is値】Is値は異常摩耗の早期発見パラメータのつで、摩耗粒子を定量化するために用います。今回のIs値はの乗とやや高い値でした。フェログラフィー【定性分析：摩耗粒子および摩耗形態観察】観察された摩耗粒子は、以下の通りでした。疲労摩耗粒子・繰返し応力を受けて発生。Iカップリング発光分光分析【SOAP-T】検出された金属元素から発生箇所を推定すると、以下の通りでした。鉄、鉛、ニッケル・軸受等リン、モリブデン・添加剤カルシウム、アルミニウム、ナトリウム・外部混入異物バックラッシご提供いただいた減速機に関する情報からハスバ歯車の組み合わせの段減速機構であり、この歯車の構成から接触点箇所のバックラッシを求めました。尚、油量が不明でしたので、Lと仮定しました。ギヤのバックラッシの増加量を求めた結果、接触点箇所でバックラッシの増加量は、約.μmと推定されます。バックラッシ増加分の上限値は、メーカにより差異はあるものの、当社の推奨するバックラッシは、一般に推奨されるμmを管理目安にしています。この値に比較して十分に小さい値です。
報告№105-0297 | 分析№105-01917 | 105-01917 | トライボ診断の結果、潤滑油中の摩耗粒子は、そのほとんどが良好な潤滑状態で発生するマイルド摩耗粒子であった事から、ギヤ歯面の摩耗は良好であると確認出来た。このマイルド摩耗粒子以外に観察されたのは、樹脂・砂等の異物であった。これは、今回の採油箇所が本体下部抜油用バルブからの採油であり、その影響で配管内に残留していた異物が採油時に混入したためと考えられた。今後の採油でこれらの異物が混入しないようにするには、採油時のドレン量を今回より～倍程度多く排油して採油されることを推奨する。次に、減速機のギヤ歯面の摩耗量を、分析結果から推定した。摩耗の推定箇所は、減速機の構造で最も負荷が大きく、また摩耗が進行しやすいスパイラルベベルギヤとスパイラルベベルピニオンと推定し、この部分のバックラッシを求めたところ、バックラッシの増加分は、初期値からμmと推定された。メーカにより差異はあるものの、当社の推奨するバックラッシの増加上限値は、一般に推奨されるμmを管理目安にしている。分析結果から求めた今回の増加分は、この目安となる推奨値に比較して十分に小さいことから、本歯車は継続使用可能な状態にあり分解点検の必要はないと判断する。このことは、以下のことから判断した。D－SOAPで、ギヤの摩耗により発生する鉄が検出されたこと。異常摩耗の早期発見パラメータであるIs値がの乗とやや高いものの、摩耗粒子形態観察の結果、μm未満の鉄系粒子、樹脂、砂が多く観察されたこと
報告№109-09136 報告№112-00253 | 分析№109-001160 分析№112-000997 | 112-000997 | 潤滑油は継続使用可能な状態にあると判断します。粘度、全酸価、IR、RBOTの各データは良好でした。油の余寿命は、使用油の使用期間または使用時間が不明であったため、ご依頼の油の余寿命に関する検討は行えませんでした。ただし、今回の結果がmin、新油値がminであることから、使用期間を仮にヶ月間と仮定すれば余寿命は十二分にあると言えます。可能であれば、使用期間、あるいは使用時間の情報をご提供下さい。水分は良好でした。
報告№109-09094 報告№112-00124 | 分析№109-000872 分析№112-000432 | 112-000432 | 潤滑油は継続使用可能な状態にあると判断します。は良好でした。尚、RBOTがminと管理基本値の.minに比較してmin減少していました。このまま継続使用した場合、この減少傾向から限界値に到達するのは、別紙図RBOTの減少傾向に示すように年月と推定されました。残りの継続使用期間は、約年ヶ月であると予測されます。≪状態監視とパラメータ≫分析の目的および各分析のパラメータは以下の通りです。特性低下目的：油の分析結果から、や劣化傾向ならびに添加剤の消耗程度、残存寿命などを確認する。粘度JISK酸価JISK赤外線吸収スペクトルJISK酸化安定度試験JISK汚染目的：油の分析結果から、砂塵あるいは水・異種油などによるや、異物混入の有無を確認する。水分JISK計数汚染度JISB重量汚染度JISB光学顕微鏡観察摩耗目的：油中の摩耗粒子を分析する事により、回転・摺動部の潤滑状態、摩耗劣化の程度、余寿命などを解析する。摩耗診断電子顕微鏡観察JISKX線マイクロアナリシス油中金属濃度JISK≪分析結果≫特性低下粘度：良好粘度値mm/sの管理基本値mm/sに対する変化率は.％であり、○○管理限界値±％以内に留まっています。酸価：良好酸価.mgKOH/gは管理基本値の.mgKOH/g以内にあることから、問題は無いと判断します。赤外線吸収スペクトル：良好酸化安定度試験：良好酸化安定度試験の結果、数値minは○○管理限界値min以上に留まっており、現時点での使用は可能と判断します。汚染水分：良好水分値ppmは○○管理限界値以内に留まっています。計数汚染度：今回は実施していません。重量汚染度：今回は実施していません。光学顕微鏡観察：今回は実施していません。摩耗摩耗診断電子顕微鏡観察・X線マイクロアナリシス：今回は実施していません。油中金属濃度：今回は実施していません。
報告№109-09136 報告№111-00669 | 分析№109-001160 分析№111-003378 | 111-003378 | 軸受は継続使用可能な状態にあると判断します。前回に比較してSOAP／D－SOAPの結果で、鉄および錫濃度に変化はなく、異常摩耗の早期発見パラメータであるフェログラフィーのIs値がのマイナス乗と良好でした。前回に比較して計数汚染度はNAS級からNAS級にランク減少し、良好でした。分析結果は良好と判断します。計数汚染度計数汚染度はNAS級と当社推奨の管理限界値のNAS級以内にあり、良好と判断します。重量汚染度は.mg/mlと当社推奨の管理限界値のmg/ml以内にあり、良好と判断します。は正常と判断します。SOAPSOAPの結果、油の添加剤成分であるリンが検出されました。摩耗により発生する鉄および錫は検出されていないことから、良好と判断します。D－SOAPD－SOAPの結果、摩耗により発生する鉄および錫は検出されていないことから、良好と判断します。フェログラフィー異常摩耗の早期発見パラメータであるフェログラフィーのIs値がのマイナス乗と良好の範囲にあり、潤滑状態は正常と判断します。
報告№109-09136 報告№111-00399 | 分析№109-001160 分析№111-001897 | 111-001897 | 前回同様に計数汚染度がやや高いことから、潤滑油は汚染されていることが分かりました。濾過油中の汚染度が高く、観察された異物等が軸受摺動面に噛み込み摩耗が進行することが懸念されるため、可能であれば濾過を推奨します。新油との比較による評価を示す粘度のデータは新油データを基準として評価しています。今回は油名が不明であったため判断できませんでしたが、今後評価する場合は、充填用に新油を同時に分析することをご検討下さい。フェログラフィー異常摩耗の早期発見パラメータとして摩耗粒子を定量化して評価するフェログラフィーのIs値は、前回のの乗から乗に上昇していました。摩耗粒子の形態で比較的多く観察された粒子は、潤滑状態が正常な場合に発生する摩耗粒子、外部から混入したと思われる鉄錆、砂等でした。これらの摩耗粒子が観察された場合、潤滑部で発生している摩耗形態は、正常なマイルド摩耗であることが分かります。Iカップリング発光分光分析供試の潤滑油を分析した結果、検出された金属元素は、SOAPの結果表に示すように、鉄、錫、亜鉛、カルシウム、バリウム、アルミニウム、ナトリウムが検出されました。これらの検出された金属元素から発生箇所を推定すると鉄、錫・軸受等亜鉛、カルシウム、バリウム、アルミニウム、ナトリウム・外部混入異物であると思われます。このうち、機械部品が摩耗したと思われる元素はのグループです。前回に比較して計数汚染度はNAS級から等級に変化はないものの、やや高い値でした。フィルタ表面の異物観察で鉄錆、砂等が観察されたことから、汚染度が高い要因は、摩耗と外部混入異物の影響と思われます。粘度はmm/sでした。本試料油は、VGの規格値内にあることから、良好でした。
報告№109-09136 報告№111-00663 | 分析№109-001160 分析№111-003339 | 111-003339 | 軸受は継続使用可能な状態にあると判断します。但し、今後も摩耗の進行を傾向監視するため、以下の対策を推奨します。定期的な分析疲労摩耗の進行を監視するため、定期的に分析を実施し、摩耗の進行状況を確認することを推奨します。フェログラフィー異常摩耗の早期発見パラメータとして摩耗粒子を定量化して評価するフェログラフィーのIs値は、前回のの乗から変化はなく、潤滑状態が安定していることを示していました。摩耗粒子の形態で比較的多く観察された粒子は、繰返し応力を受けて発生する疲労摩耗粒子でした。これらの摩耗粒子が観察された場合、潤滑部で発生している摩耗形態は、疲労による疲労摩耗であることが分かります。Iカップリング発光分光分析供試の潤滑油を分析した結果、検出された金属元素は、SOAPの結果表に示すように、鉄、銅、ニッケル、リン、亜鉛、カルシウム、アルミニウム、ナトリウムでした。検出されたこれらの金属元素から発生箇所を推定すると鉄、銅、ニッケル、亜鉛・軸受等リン・オイル添加剤カルシウム、アルミニウム、ナトリウム・外部混入異物であると思われます。このうち、機械部品が摩耗したと思われる元素はのグループです。前回に比較して計数汚染度はNAS級からNAS級にランク減少し、良好でした。分析結果は良好と判断します。計数汚染度計数汚染度はNAS級と当社推奨の管理限界値のNAS級以内にあり、良好と判断します。重量汚染度はmg/mlでした。機器の潤滑状態摩耗粒子の形態観察の結果、繰返し応力を受けて発生する疲労摩耗粒子が比較的多く観察されました。SOAPSOAPの結果、摩耗により発生する鉄が検出されました。D－SOAPD－SOAPの結果、摩耗により発生する鉄が検出されました。フェログラフィー異常摩耗の早期発見パラメータであるフェログラフィーのIs値がの乗とやや高く、摩耗粒子の形態観察の結果、繰返し応力を受けて発生する疲労摩耗粒子が比較的多く観察されました。
報告№109-09136 報告№113-00020 | 分析№109-001160 分析№113-000040 | 113-000040 | 潤滑油は継続使用可能な状態にあると判断します。前回同様に粘度、全酸価、IR、RBOTの各データは良好でした。尚、別紙RBOTの減少傾向から油の余寿命を求めた結果、本試料は直近の更油から起算して稼働日数が年月まで使用可能であることが分かりました。本試料油の添加剤は、一般に、タービン油に比較して極圧添加剤や摩耗防止剤などの濃度が高く、この影響でRBOT試験の結果が変動する傾向があります。そのため、ギヤ油の余寿命の評価をタービン油と同等の精度で得るには、RBOTの結果に加え、粘度、全酸価、IRなどのデータを総合的に判断することが必要です。前回同様に水分は良好でした。
報告№109-09136 報告№113-00294 | 分析№109-001160 分析№113-001193 | 113-001193 | 軸受は継続使用可能な状態にあると判断します。但し、今後も摩耗の進行を傾向監視するため、以下の対策を推奨します。定期的な分析今後懸念される疲労摩耗の進行を監視するため、定期的に分析を実施することを推奨します。はフェログラフィーおよびSOAP／D-SOAPの結果から総合的に判断した結果、継続使用は可能ですが、今後の機器の機能を確認するためにも傾向管理が有用と考えます。フェログラフィー【定量分析：Is値】Is値は異常摩耗の早期発見パラメータのつで、摩耗程度を定量化するために用います。前回に比較して、Is値はの乗から変化はなく、低い値でした。フェログラフィー【定性分析：摩耗粒子および摩耗形態観察】分析結果から比較的多く観察された粒子は、以下の通りでした。疲労摩耗粒子・繰返し応力を受けて発生。Iカップリング発光分光分析【SOAP／D-SOAP】検出された金属元素から発生箇所を推定すると、以下の通りでした。鉄、錫・軸受等リン・添加剤カルシウム、アルミニウム、ケイ素、ナトリウム・外部混入異物前回に比較して計数汚染度はNAS級からNAS級にランク低下し、当社推奨の管理限界値以下であり、良好でした。分析結果は良好と判断します。計数汚染度計数汚染度はNAS級と当社推奨の管理限界値のNAS級以下にあり、良好と判断します。重量汚染度はmg/mlでした。摩耗粒子の形態観察の結果、繰返し応力を受けて発生する疲労摩耗粒子が比較的多く観察されました。SOAPSOAPの結果、摩耗により発生する鉄が検出されていないことから、良好と判断します。D-SOAPD-SOAPの結果、摩耗により発生する鉄が検出されました。フェログラフィー異常摩耗の早期発見パラメータであるフェログラフィーのIs値がの乗と良好の範囲にあるものの、摩耗粒子の形態観察の結果、繰返し応力を受けて発生する疲労摩耗粒子が比較的多く観察されました。
報告№109-09136 報告№112-00103 | 分析№109-001160 分析№112-000356 | 112-000356 | 潤滑油および減速機は継続使用可能な状態にあると判断します。但し、今後も摩耗の進行を傾向監視するため、以下の対策を推奨します。定期的な分析凝着摩耗の進行を監視するため、定期的に分析を実施し、分析データによる摩耗の進行状況を確認することを推奨します。バックラッシによる評価トライボ診断では、バックラッシの増加量を分析結果から計算できますので、構造が確認できる図面、ギヤの形式、歯形、モジュール、歯数、歯幅、油入替後の稼働時間ならびに分解点検後の稼働時間をお知らせ下さい。計算結果をご報告いたします。最適な採油方法本試料油は、機器停止中にドレン部から採油されています。機器が停止している状態では、別紙油粒子の沈降の影響に示すように油槽内で撹拌がなくなり固形物が沈降するため、油中汚染度は高くなると推定されます。今後の採油は、極力運転中もしくは停止直後の油槽中層部から実施されることを推奨します。フェログラフィーIs値は異常摩耗の早期発見パラメータのつで、摩耗粒子を定量化するために用います。前回に比較してIs値はのマイナス乗から乗と良好の範囲にあり、データが高濃度に出る可能性があるにも関わらず、今回のように潤滑状態が良好と判断できる値となっていたことから、潤滑状態は正常と判断できます。摩耗粒子の形態で比較的多く観察された粒子は、潤滑状態が正常な場合に発生する摩耗粒子金属潤滑部が局部的に油膜切れを起して発生するシビア粒子でした。これらの摩耗粒子が観察された場合、潤滑部で発生している摩耗形態は、正常なマイルド摩耗潤滑状態がやや厳しい凝着摩耗であることが分かります。Iカップリング発光分光分析【SOAP／D－SOAP】検出された金属元素は、SOAP／D－SOAPの結果表に示すように、銅、ニッケル、リン、亜鉛、カルシウム、ナトリウムでした。検出された金属元素から発生箇所を推定すると銅、ニッケル、亜鉛・ギヤ・軸受等リン・オイル添加剤カルシウム、ナトリウム・外部混入異物であると思われます。このうち、機械部品が摩耗したと思われる元素はのグループです。水分前回に比較して水分ppmからppmと大きな変化はなく、良好でした。計数汚染度計数汚染度はNAS級から等級に変化はないものの、やや高い値でした。重量汚染度で使用したフィルタには、鉄錆、砂等が比較的多く観察されたことから、汚染度が高い要因は、汚染度が高い要因は、摩耗と外部混入異物の影響と思われます。前回同様に粘度、全酸価、IR、RBOTの各データは良好でした。尚、別紙RBOTの減少傾向から油の余寿命を求めた結果、本試料は直近の更油から起算して稼働日数が年月まで使用可能であることが分かります。本試料油の添加剤は、一般に、タービン油に比較して極圧添加剤や摩耗防止剤などの濃度が高く、この影響でRBOT試験の結果が変動する傾向があります。そのため、ギヤ油の余寿命の評価をタービン油と同等の精度で得るには、RBOTの結果に加え、粘度、全酸価、IRなどのデータを総合的に判断することが必要です。
報告№109-09094 報告№109-09094 | 分析№109-000922 分析№109-000922 | 109-000922_100127 | 分析の結果、全てのデータが良好である事から、このグリースは継続使用可能と判断します。≪状態監視とパラメータ≫分析の目的および各分析のパラメータは以下の通りです。特性低下目的：グリースの分析結果から、グリースの物理的性状や劣化傾向などを確認する。全酸価JISK赤外線吸収スペクトルJISKちょう度JISK滴点JISK摩耗目的：グリース中の摩耗粒子を分析する事により、回転・摺動部の潤滑状態、摩耗劣化の程度、余寿命などを解析する。摩耗診断電子顕微鏡観察JISKX線マイクロアナリシス油中金属濃度）JISK≪分析結果≫特性低下全酸価：良好全酸価mgKOH/gは新油値の.mgKOH/gに比較し高くはあるものの、有機物・有機化合物試験の結果で油劣化の兆候を示すカルボン酸の吸収が見られないことから問題は無いと判断します。赤外線吸収スペクトル：良好ちょう度：良好ちょう度値と当社推奨の管理限界値であるから以内に留まっています。滴点：良好滴点はと新油値のに比較し大きな変化はないことから問題は無いと判断します。摩耗摩耗診断電子顕微鏡観察・X線マイクロアナリシス：今回は実施していません。油中金属濃度：今回は実施していません。
報告№109-09136 報告№110-00652 | 分析№109-001160 分析№110-002992 | 110-002992 | Iカップリング発光分光分析供試のタービン油をSOAP／D－SOAPで分析した結果、鉄、亜鉛、カルシウム、ナトリウムが検出されました。これらの検出された金属元素から発生箇所を推定すると鉄・シリンダ、ポンプ等亜鉛、カルシウム、ナトリウム・外部混入異物であると思われます。このうち、機械部品が摩耗したと思われる元素はのグループです。前回に比較して鉄濃度が増加傾向にあることから、シリンダ等の摩耗が進行していると思われます。フェログラフィー異常摩耗の早期発見パラメータとして摩耗粒子を定量化して評価するフェログラフィーのIs値は、の乗とやや高いことが確認されました。摩耗粒子の形態で観察された粒子は、潤滑状態が正常な場合に発生する摩耗粒子が支配的ですが、Is値が高くなっていた要因は、この摩耗粒子の濃度が高いためであることが分かりました。計数汚染度はNAS級と清浄な範囲にあり良好でした。粘度、水分、全酸価、IRの各データは良好でした。対象設備および潤滑油は継続使用可能な状態にあると判断します。但し、シリンダ内壁の摩耗が発生しています。摩耗形態は正常なマイルド摩耗であるため直ちに対策を打つ必要はありませんが、今後摩耗の進行に伴い汚染度が上昇し、バルブ類の動作障害やストレーナの目詰まりが発生することが懸念されるため、定期的に分析を実施し、と摩耗の発生状況を監視することを推奨します。
報告№102-8124 | 分析№102-03182 | 102-03182 | 前回、水車発電機点検に伴い有水試験後に採油を行い、トライボ診断を実施した結果、鉄錆が多く見られたため、今回の試験は、追跡調査として精点Aを実施しました。精点Aを実施した結果、軸受メタルは継続使用可能な状態にあると判断します。データでは、前回に比較して、約ヶ月で計数汚染度がランク上昇し、光学顕微鏡写真に示すように赤錆が非常に多く見られていますが、D－SOAPの鉄濃度に変化がないことから、摩耗は安定していると判断します。但し、今後、メタルに錆が噛み込んで摩耗が進行する場合があるため、念のため、夏期ピーク前に精点Bを実施し、摩耗の進行状況を確認されることを推奨します。このことは、SOAP／D－SOAPで軸受の摩耗を示す錫が検出されていないことフェログラフィーの結果、前回に比較して異常摩耗の早期発見パラメータである、Is値が.と良好の範囲にあること摩耗粒子形態観察の結果、鉄錆が多く見られたことD－SOAPで、鉄が前回のからに減少していることからわかります。尚、を示す粘度、水分、全酸価、IR、RBOTの各データが良好であることから、この油は継続使用可能と判断します。
報告№111-00058 報告№111-00058 | 分析№111-000330 分析№111-000330 | 111-000330 | は良好と判断します。尚、RBOTがminと新油値のminに比較してmin減少していました。このまま継続使用した場合、この減少傾向から限界値に到達するのは、別紙図RBOTの減少傾向に示すように年月と推定されました。残りの継続使用期間は、約年ヶ月であると予測されます。潤滑油は継続使用可能な状態にあると判断します。≪状態監視とパラメータ≫分析の目的および各分析のパラメータは以下の通りです。特性低下目的：油の分析結果から、や劣化傾向ならびに添加剤の消耗程度、残存寿命などを確認する。粘度JISK全酸価JISK赤外線吸収スペクトルJISK酸化安定度試験JISK汚染目的：油の分析結果から、砂塵あるいは水・異種油などによるや、異物混入の有無を確認する。水分JISK計数汚染度JISB重量汚染度JISB光学顕微鏡観察摩耗目的：油中の摩耗粒子を分析する事により、回転・摺動部の潤滑状態、摩耗劣化の程度、余寿命などを解析する。摩耗診断電子顕微鏡観察JISKX線マイクロアナリシス油中金属濃度JISK≪分析結果≫特性低下粘度：良好粘度値mm/sの新油値mm/sに対する変化率は+％であり、当社推奨の管理限界値±％以内に留まっています。全酸価：良好全酸価.mgKOH/gは新油値の.mgKOH/g以内にあることから、問題は無いと判断します。赤外線吸収スペクトル：良好酸化安定度試験：良好酸化安定度試験の結果、数値minは当社推奨の管理限界値min以上に留まっており、現時点での使用は可能と判断します。汚染水分：良好水分値.ppmは当社推奨の管理限界値以内に留まっています。計数汚染度：今回は実施していません。重量汚染度：今回は実施していません。光学顕微鏡観察：今回は実施していません。摩耗摩耗診断電子顕微鏡観察・X線マイクロアナリシス：今回は実施していません。油中金属濃度：今回は実施していません。
報告№108-8005 報告№108-8005 | 分析№108-01585 分析№108-01585 | 108-01585 | 分析の結果、計数汚染度がNAS級とやや高い値でした。フィルタ表面の異物観察で鉄錆、砂等が多く観察されたことから、汚染度が高い要因は、外部混入異物の影響と考えられました。今回の採油はドレンバルブから廃油を実施しないで採油を実施しているため、これらの異物は、ドレンバルブ配管内部に残留していた汚染物が検出された可能性が高いと思われますが、万が一、これらの異物が油槽内に存在している場合、バルブのスプール等に噛み込み動作障害が発生する場合がありますので、再度採油を実施し、汚染物の有無を確認されることを推奨します。尚、今後採油を実施する際には、ドレン配管内部の油を十分に廃油を行ってから採油を実施されることを併せて推奨します。銅の溶出SOAPによる油中金属濃度の結果、銅がppm検出されており、銅を使用した部分の溶出が発生していると考えられます。この溶出は検出された亜鉛系添加剤の成分と銅が反応し、溶出することが知られています。銅濃度は別紙鉱油の酸化に対する金属触媒の影響に示すように銅濃度が増加すると酸化速度が速まりますので、酸化劣化の進行状況を油分析により監視されることを推奨します。ケイ素の検出SOAPによる油中金属濃度の結果、ケイ素がppm検出されました。一般に、潤滑油中からケイ素が検出された場合の原因として、油の消泡剤として使用されるシリコン系の添加剤が検出される外部から混入したと思われる砂が多く観察されるシリコングリースをシール部に塗布している場合、このシリコングリースが潤滑油に混入し検出されるなどが挙げられますが、今回の原因は、フィルタ表面の異物観察で砂が多く観察されたことから、の可能性が考えられました。およびについては、分析結果では確認することが出来ませんので、原因を絞込むため、消泡剤の投与をしていないか、また、シリコングリースを使用している箇所があるかについてご確認下さい。は良好と判断します。粘度は良好と判断します。粘度はmm/sと新油値mm/sに比較して、粘度変化率は-.％で、当社推奨の管理限界値である±％以内にあり、良好と判断します。水分は良好と判断します。水分はと当社推奨の管理限界値の以下であり、良好と判断します。全酸価は良好と判断します。全酸価は.mgKOH/gと新油値の.mgKOH/g以内にあり、良好と判断します。IRの結果、良好と判断します。IRの結果、油劣化の兆候を示すカルボン酸の吸収が確認されていないことから、良好と判断します。計数汚染度はやや高い値でした。計数汚染度はやや高い値でした。計数汚染度はNAS級と当社推奨の管理限界値のNAS級以内にあるものの、やや高い値でした。重量汚染度は良好と判断します。重量汚染度は.mg/mlと当社推奨の管理限界値のmg/ml以内にあり、良好と判断します。機器の潤滑状態SOAPによる油中金属濃度の結果、銅、ケイ素が検出されました。SOAPによる油中金属濃度の結果、銅、ケイ素が検出されました。SOAPによる油中金属濃度の結果、油の添加剤成分であるリン、亜鉛、外部から混入したと思われるケイ素が検出されました。一方、銅が検出されました。銅を使用した部分の溶出が発生していると考えられます。この溶出は検出された亜鉛系添加剤の成分と銅が反応し、溶出することが知られています。銅濃度は別紙鉱油の酸化に対する金属触媒の影響に示すように銅濃度が増加すると酸化速度が速まりますので、酸化劣化の進行状況を全酸価の変化で監視されることを推奨します。SOAPによる油中金属濃度の結果、良好です。SOAPによる油中金属濃度の結果、外部から混入したと思われるカルシウム、ナトリウムが検出されました。フェログラフィーの結果は良好です。異常摩耗の早期発見パラメータであるフェログラフィーのIs値がの乗と良好の範囲にあり、潤滑状態は正常と判断します。
報告№109-09136 報告№112-00541 | 分析№109-001160 分析№112-002240 | 112-002240 | グリースグリースはちょう度の上昇が確認されていることから、以下の対策を推奨します。軸受は継続使用可能な状態にあると判断します。但し、将来的な摩耗進行の有無を確認するためにも傾向監視を継続することが有効です。グリースの交換ちょう度の上昇がみられ、グリースが軟化していることが確認されました。今後、グリースの漏洩や油膜切れの発生が懸念されるため、グリースの交換を推奨します。定期的な分析定期的に分析を実施することにより、データの変化から異常の兆候を早期に発見することが可能となります。また、今回は対象設備の初回分析であるため、あと最低でも回分析を実施し、分析データの変化を確認することを推奨します。尚、分析結果からSOAP-Tの鉄濃度が比較的高く、今後も局部的な油膜切れによる凝着摩耗の進行が懸念されるため、出来るだけ早めに回目の分析を実施することを推奨します。はフェログラフィーおよびSOAP-Tの結果から総合的に判断した結果、継続使用は可能ですが、機器の機能を保持するためにも傾向管理が有用と考えます。フェログラフィー【定性分析：摩耗粒子および摩耗形態観察】分析結果から観察された粒子は、以下の通りでした。正常な摩耗粒子・潤滑状態が正常なマイルド摩耗により発生。黒錆・潤滑状態がやや厳しい凝着摩耗により発生。極微小な領域で金属接触が厳しく、且つ、高い摩擦熱が発生していると考えられます。観察された摩耗粒子の中でも黒錆は、注意が必要です。黒錆は、凝着摩耗に分類されます。この摩耗粒子は、軌道面で凝着、破断を繰り返し、この過程で生じる移着粒子が成長して摩耗粒子となります。そのため、軌道面では局部的に油膜切れが発生していることを示しています。この状態が継続した場合、摩耗粒子のサイズは徐々に大型化していき、軸受の損傷に至る場合がありますので、傾向監視が必要です。Iカップリング発光分光分析【SOAP-T】検出された金属元素から発生箇所を推定すると、以下の通りでした。鉄、アンチモン、ニッケル、錫・軸受等リン、亜鉛、カルシウム、ナトリウム、マグネシウム、アルミニウム、バリウム・添加剤、増ちょう剤鉄以外に、アンチモン、錫が比較的高い値でした。これらの元素が含まれている材質には、一般にすべり軸受に使用されるホワイトメタルがありますが、本軸受は転がり軸受であり、図面から材質でホワイトメタルを使用している箇所は確認されませんでした。その他に錫を使用している箇所として考えられるのは、転がり軸受の保持器が考えられます。保持器の材質は、鋼板SリンCC、銅合金、アルミ合金、樹脂などを使用することがあります。この中で、錫が含まれている材質はアルミ合金が該当しますが、グリース分析の結果から検出されたアルミニウム濃度は、保持器の主成分にしては濃度が低すぎることから、検出された元素は保持器が摩耗したものである可能性は低いと考えられました。グリースは流動性が低く、新グリースを補給しても油槽内にある全てのグリースが入れ替わることは困難であることから、今回使用されているグリースに入っていない成分が検出された要因は、以前使用していたグリースに含まれていた金属成分が、今回の使用グリースと混合して検出されたと推定されます。グリースのちょう度は当社推奨の管理限界値を超えていました。ちょう度ちょう度は、と当社推奨の管理上限値のより若干高くなっており、グリースが軟化していることが分かりました。軟化したグリースを使用した場合、グリースの漏洩や軸受等で油膜切れが発生することが懸念されます。滴点滴点は、と新グリース値に比較して低いものの、良好と判断します。酸価は、mgKOH/gと新グリース値.mgKOH/gに比較して高いものの、IRの結果で油劣化の兆候を示すカルボン酸の吸収が確認されていないことから、良好と判断します。水分は、ppmと新グリース値以下であり、良好と判断します。IRIRチャートの結果、新油と使用油のスペクトルパターンはほぼ一致し、また、油劣化の兆候を示すカルボン酸の吸収が確認されていないことから、良好と判断します。
報告№108-0387 報告№109-09069 | 分析№108-02609 分析№109-000671 | 109-000671 | 分析の結果、前回データに比較して摩耗が僅かに進行したことが分かりましたが、正常な範囲にあり継続使用は可能と判断します。今後も定期的に分析を実施し、摩耗の進行速度を確認されることを推奨します。また、である粘度、水分、全酸価、IRの各データは良好の範囲にあることから、この油は継続使用可能と判断します。これらのことは、異常摩耗の早期発見パラメータであるフェログラフィーのIs値がの乗と良好の範囲にあるものの、摩耗粒子の形態観察の結果、疲労摩耗粒子、外部から混入したと思われる砂等がやや多く観察されたことD－SOAPの結果、鉄が微増したことである粘度、水分、全酸価、IRの各データが良好の範囲にあること以上のことから判断しています。尚、トライボ診断では、バックラッシの増加量を分析結果から計算できますので、構造が確認できる図面、ギヤの形式、歯形、モジュール、歯数、入力側の回転数、増速比、歯幅をお知らせ下さい。計算結果をご報告いたします。
報告№109-09136 報告№113-00518 | 分析№109-001160 分析№113-002186 | 113-002186 | 異常摩耗の早期発見のパラメータであるIs値は、レベルと正常でした。また、フェログラフィーで観察された摩耗粒子はμm以下の微小な粒子が支配的であることから、潤滑状態は良好と判断します。計数汚染度は濾過前のNAS級からNAS級にランク低下しているものの、当社推奨の管理限界値に到達していましたが、μmを超えるサイズの粒子が突出して多く、且つフィルタ残渣に鉄錆、砂等の外部混入異物が多く観察されたことから、摩耗の進展によるものではないと判断します。粘度、水分、酸価、IR、RBOTの各データは良好です。
報告№109-09136 報告№113-00617 | 分析№109-001160 分析№113-002639 | 113-002639 | 潤滑油は重量汚染度が高いものの、物理的性状が良好の範囲にあることから、潤滑油は継続使用可能な状態にあると判断します。軸受は継続使用可能な状態にあると判断します。但し、今後の摩耗推移を確認するためにも傾向監視を継続することが有効です。定期的な分析今後のフレッティング摩耗の推移を監視するため、定期的な分析実施を推奨します。異常摩耗の早期発見のパラメータであるIs値は、前回のレベルからレベルに低下しているものの、やや高い値でした。また、潤滑部の摩耗が認められたため、定期的に潤滑油分析を実施し、摩耗推移を監視することが有用と考えます。フェログラフィーで観察された代表的な粒子は、以下の通りです。正常な摩耗粒子・潤滑状態が正常なマイルド摩耗により発生。赤錆・フレッティングにより発生。赤錆は、摩擦面が将来的に異常摩耗へ進展する可能性を示唆しているため、傾向監視が有用と思われます。詳細は、別紙傾向監視が必要な摩耗粒子をご覧ください。計数汚染度は前回のNAS級からNAS級にランク低下し、当社推奨の管理限界値以下であり、良好です。重量汚染度はmg/mlと当社推奨の管理限界値を超えていました。フィルタ残渣に赤錆が確認されたことから、汚染度が高い要因はフレッティング摩耗によるものと考えられます。赤錆が潤滑部に噛み込むことによる切削粒子が確認されていないことから、現状は問題ないと判断しますが、定期的な分析による監視が有用と考えられます。前回同様に粘度、水分、酸価、IRの各データは良好です。
報告№105-0186 | 分析№105-01253 | 105-01253_○ | トライボ診断により、機器軸受の潤滑状態、潤滑油の劣化状態を診断することを目的としました。分析の結果、摩耗は安定しており、継続使用可能と判断します。このことは、以下のことから判断しました。計数汚染度がNAS級と前回のNAS級に比較してランク減少し、清浄なレベルにあること。D－SOAPの結果、軸受メタルの摩耗により発生する錫の検出量が微量であること。異常摩耗の早期発見パラメータであるフェログラフィーのIs値が.と良好の範囲にあること。尚、を示す全酸価、IRの各データが良好であることから、この油は継続使用可能と判断します。
報告№109-09136 報告№112-00613 | 分析№109-001160 分析№112-002594 | 112-002594_date130129 | 、汚染状態は共に良好でした。粘度、水分は良好でした。計数汚染度は良好でした。
報告№108-5071 報告№111-00278 | 分析№108-02721 分析№111-001327 | 111-001327 | 潤滑油は継続使用可能な状態にあると判断します。但し、今後は障害予防を目的に以下の対策を推奨します。消泡性能が低下した場合、ギヤ歯面での油膜形成に影響が出て摩耗の発生が進展することがあります。今後は消泡性能低下の影響により摩耗が進展する可能性がありますので、フェログラフィーおよびSOAP-Tを追加して摩耗により発生する油中金属濃度や潤滑状態を確認することを推奨します。泡立ち試験の結果は、-と新油値が-であるのに比較して高い値となっていたことから、消泡性能が低下していることが分かりました。今後の使用状況によっては油の酸化劣化が進行したり、ギヤ歯面およびベアリング軌道面で油膜切れが発生したりする場合があるため、消泡剤の添加による消泡性能の改善など何らかの対応が必要になると思われます。分析結果泡立ち試験の結果、消泡性能が低下していることが確認されました。粘度粘度は.mm/sと新油値mm/sに比較して、粘度変化率は+％で、当社推奨の管理限界値である±％以内にあり、良好と判断します。泡立ち試験泡立ち試験は-と新油に比較して高い値でした。水分は.ppmと当社推奨の管理限界値の以下であり、良好と判断します。全酸価全酸価は.mgKOH/gと新油値.mgKOH/gに比較して高いものの、IRの結果で油劣化の兆候を示すカルボン酸の吸収が確認されていないことから、良好と判断します。
報告№103-4541 | 分析№103-01823 | 103-01823 | 分析の結果、本軸受は継続使用可能な状態にあると判断します。このことは、異常摩耗の早期発見パラメータであるIs値がの乗とやや高い値を示し、金属接触が厳しい場合に発生する摩耗粒子が観察されているものの、SOAPの鉄濃度ppmと油量リットルからベアリング軌道面で発生しているフレーキング発生面積を試算した結果、軌道面面積の.％程度と使用可能な範囲にあること以上のことからガイド軸受は継続使用可能な範囲にあると判断しました。尚、を示す粘度、水分、全酸価、IRの各データが全て良好であることから、この油は継続使用可能な状態にあると判断します。
報告№109-09094 報告№110-00627 | 分析№109-000938 分析№110-002845 | 110-002845 | ちょう度値はと新グリース値に比較して低下し、当社推奨の管理下限値であるに到達していることから、硬化していることが分かりました。硬化したグリースを使用した場合、油分の流動性がなくなり、軸受等で良好な油膜が保持されにくくなる可能性があります。グリースが硬化していたため、グリースを交換されることを推奨します。≪状態監視とパラメータ≫分析の目的および各分析のパラメータは以下の通りです。特性低下目的：グリースの分析結果から、グリースの物理的性状や劣化傾向などを確認する。全酸価JISK赤外線吸収スペクトルJISKちょう度JISK滴点JISK摩耗目的：グリース中の摩耗粒子を分析する事により、回転・摺動部の潤滑状態、摩耗劣化の程度、余寿命などを解析する。摩耗診断電子顕微鏡観察JISKX線マイクロアナリシス油中金属濃度）JISK≪分析結果≫特性低下全酸価：良好全酸価mgKOH/gは新油値のmgKOH/gに比較し高くはあるものの、有機物・有機化合物試験の結果で油劣化の兆候を示すカルボン酸の吸収が見られないことから、問題は無いと判断します。赤外線吸収スペクトル：良好ちょう度：要処置ちょう度値はと当社推奨の管理下限値であるに到達していました。滴点：良好滴点はと新油値のに比較し変化はないことから、問題は無いと判断します。摩耗摩耗診断電子顕微鏡観察・X線マイクロアナリシス：今回は実施していません。油中金属濃度：今回は実施していません。
報告№107-4543 報告№107-6562 | 分析№107-02132 分析№107-02275 | 107-02275 | トライボ診断の結果、粘度を除く項目は良好でした。粘度は、新油値のmm/sに比較し変化率が-％のmm/sとなっており、当社推奨の管理限界値である±％を超えていました。IRの結果、異種油の混入や劣化の進行が確認されなかったことから、粘度の低下は、潤滑油の製造ロットによる差異、または、潤滑油の分子がせん断作用を受け粘度が低下したことなどが考えられます。現在のところ、本試料油は継続使用可能な状態にありますが、定期的に分析を実施し、粘度の低下および油の劣化の進行状況を確認することを推奨します。尚、補充用として○○WFに保管している新油がありましたら、ml程度ご提供下さい。新油の粘度をチェックいたします。粘度が当社推奨の管理限界値を超えていました。粘度は当社推奨の管理限界値を超えていました。粘度はmm/sと新油値mm/sに比較して、粘度変化率は-％で、当社推奨の管理限界値である±％を超えていました。粘度はmm/sでした。粘度はmm/sでした。粘度指数はでした。粘度指数はでした。水分は良好。水分はppmと当社推奨の管理限界値の以下であり、良好と判断します。全酸価は良好。全酸価は.mgKOH/gと新油値.mgKOH/g以内であり、良好と判断します。
報告№109-6510 報告№109-6510 | 分析№109-00205 分析№109-00209 | 109-00209 | 軸受の潤滑状態精点Aを実施し、前回データと照合した結果、油中粒子の減少が確認されています。油中の粒子濃度は、油膜破断による発生や、油槽内などでの沈降が均衡したところで一定、いわゆる平衡状態になりますが、このバランスが崩れると増加する場合と減少する場合とに分かれます。増加した場合は、発生と減少の均衡が崩れ、摩耗の発生や外部混入が始まったことを示し、またこれとは反対に、減少した場合は発生量が減少しているか、或いは、減少量が大きくなっていることを示し、特に減少は、汚染状態や潤滑状態が良好であることを示唆しています。本軸受では、油中の粒子が減少する要因となるフィルタ類は設置されておらず、濾過による減少は考えられませんので、油中の摩耗粒子が減少したのは、摩耗粒子がほとんど発生せず、油槽内部での沈降があったためと考えられます。以上のことから、本軸受は摩耗の進行がなく、潤滑状態は安定した状態にあったものと判断します。これらのことは、前回に比較して、計数汚染度はランク減少し、SOAP／D-SOAPの鉄および錫濃度に変化がないこと異常摩耗の早期発見パラメータであるフェログラフィーのIs値がのマイナス乗と良好の範囲にあること以上のことから判断しています。潤滑油の基本特性潤滑油の基本特性は、良好の範囲にあることから、本試料油は継続使用可能と判断します。
報告№102-6125 報告№102-6125 | 分析№102-02150 分析№102-02150 | 102-02150-1 | 結論メタルの摩耗が確認されました。年月以降、メタルの更新や手入れがなく、且つ、更油や新油の補充が無かったとすると、メタルの表面は摩耗が進行し、表面粗さをRmaxμmとすると、そのうちのμmが摩耗しており、残りの表面粗さは.μmであることから、メタルが鏡面状態になる前に、早めに点検が必要と判断します。粘度は良好と判断します。粘度はmm/sと非常に良好の範囲にありました。水分は良好と判断します。水分はppmと非常に良好の範囲にありました。全酸価は良好と判断します。全酸価は.mgKOH/gと非常に良好の範囲にありました。RBOTは良好と判断します。RBOTはminと非常に良好の範囲にありました。計数汚染度は、良好の範囲にあるものの、前年度に比較してランク上昇していました。計数汚染度は、NAS級と、前年度濾過後のNAS級に比較し、年でランク上昇しました。重量汚染度は.mg/mlと非常に良好の範囲にありました。重量汚染度は.mg/mlと非常に良好の範囲にありました。機器の潤滑状態メタルの摩耗が確認されました。年月以降、メタルの更新や手入れがなく、且つ、更油や新油の補充が無かったとすると、メタルの表面は摩耗が進行し、表面粗さをRmaxμmとすると、そのうちのμmが摩耗しており、残りの表面粗さは.μmであることから、メタルが鏡面状態になる前に、早めに点検が必要と判断します。油中の金属粒子濃度を分析するSOAP及びD-SOAPの結果、軸受メタルの摩耗により発生したと考えられる錫がSOAPでppm、D－SOAPが検出されていました。但し、本軸受油は、毎年濾過を実施しており、メタルの摩耗量を検討する場合は濃度補正を行う必要があります。錫濃度を補正した結果を別表に示します。この結果から、年月以降更油を実施していなければ、ppmになっていたと考えられることが出来ます。この補正後の錫濃度と油量リットルから摩耗量を下式により計算しました。 ・式 cmとなります。従いまして、下図のような体積をもつ金属片が摩耗した計算となります。この体積cmを軸受メタルの摩耗面積で割りますと平均的な摩耗深さとなります。この摩耗面積は当社の経験によれば、スラストメタル面積の約分の程度となることが確認されており、軸受の支持面積cmからスラストメタル面積とパッド枚数枚から計算すると.cmとなります。摩耗体積cmと.cmから平均的な摩耗深さを求めるとμmとなります。スラストメタルの表面粗さをRmaxμmとしますとそのうちのμmは摩耗しており、残りの表面粗さは.μmであることから、メタルが鏡面状態になる前に、早めにメタルの点検が必要と判断します。但し、今回の分析結果は、年月以降、メタルの更新や手入れがなく、且つ、更油や新油の補充がなかったことを前提にしておりますので、この前提が一致していない場合は、再計算を行う必要があります。一致していない場合は、ご連絡頂けますよう、お願い申し上げます。
報告№104-0378 報告№105-5005 | 分析№104-02669 分析№105-00965 | 105-00965 | 分析の結果、シリンダ内部の摩耗が若干発生していますが、継続使用可能な状態にあると判断します。但し、汚染粒子濃度が高いため、今後、これらの汚染粒子が軸受摺動面に噛み込み、摩耗が進行することが懸念されるため、油を清浄にされることを推奨します。これらのことは、異常摩耗の早期発見パラメータであるIs値がの乗とやや高く、摩耗粒子形態観察の結果、マイルドな摩耗状態で発生した粒子、異物の噛み込みや金属表面の微小突起により発生する切削粒子が観察されたこと計数汚染度、重量汚染度、共に高いことSOAP／D-SOAPの結果、鉄が検出されたこと以上のことから判断しました。
報告№108-0135 報告№108-0135 | 分析№108-00822 分析№108-00822 | 108-00822 | トライボ診断の結果、泡立ち試験を除く項目は良好でした。泡立ち試験の結果は、-と新油値の-に比較して高い値でした。消泡性能が低下していることが確認されたことから、今後の使用時間によっては、油の酸化劣化が進行したり、ギヤ歯面およびベアリング軌道面で油膜切れが発生したりする場合があるため、消泡剤の添加による消泡性能の改善が必要になると思われます。一方、摩耗粒子の形態観察の結果、ギヤ歯面の疲労摩耗で発生したと推定されるμmサイズの摩耗粒子が観察されました。ギヤボックスの油系統にはインラインフィルタとオフラインフィルタがあり、μmサイズ以上の粒子の大部分は捕捉されていると考えられます。それにもかかわらず、μmの大型の摩耗粒子が確認されており、ギヤ歯面ではやや厳しい潤滑状態が発生している可能性があると思われました。今後さらに摩耗が進行することが懸念されるため、ヶ月以内に再度分析を実施し、摩耗の進行状況を確認することを推奨します。油中摩耗粒子は、インラインフィルタやオフラインフィルタに捕捉され、異常な摩耗状態が発生したとしても正常な潤滑状態にあると誤認してしまう可能性が考えられます。これを避けるため、今後の診断に当たっては、これまでの採油箇所に加え、インラインフィルタやオフラインフィルタの捕捉物も分析し、その結果から潤滑状態を評価することを推奨します。尚、フィルタ捕捉物の分析を実施する際には、フィルタ流量、フィルタ使用時間などの追加情報が必要です。是非ご提供下さい。泡立ち試験の結果、消泡性能が低下していることが確認されました。粘度は良好。粘度はmm/sと新油値mm/sに比較して、粘度変化率は+％で、当社推奨の管理限界値である±％以内にあり、良好と判断する。粘度はmm/sでした。粘度はmm/sでした。粘度指数はでした。粘度指数はでした。泡立ち試験は-でした。泡立ち試験は-と新油に比較して高い値でした。消泡性能が低下していることが確認されました。水分は良好。水分はppmと当社推奨の管理限界値の以下であり、良好と判断します。全酸価は良好。全酸価は.mgKOH/gと新油値.mgKOH/g以内であり、良好と判断します。機器の潤滑状態摩耗粒子の形態観察の結果、ギヤ歯面の疲労摩耗で発生したと推定されるμmサイズの摩耗粒子が観察されました。μmサイズの疲労摩耗粒子が観察されました。異常摩耗の早期発見パラメータである潤滑状態指数が-.と正常な範囲にあるものの、摩耗粒子の形態観察の結果、ギヤ歯面の疲労摩耗で発生したと推定されるμmサイズの摩耗粒子が観察されました。
報告№109-09136 報告№112-00363 | 分析№109-001160 分析№112-001507 | 112-001507 | 更油からの経過日数をもとに潤滑油の余寿命を評価したところ、潤滑油は定検までのヶ月間は使用可能と判断できました。次回定検時に更油を実施しない場合は、酸化安定度を知るための分析を実施し、余寿命を確認することを推奨します。酸化安定度はminであり、当社推奨の管理限界値のmin以上であることから、良好と判断します。
報告№109-09094 報告№110-00627 | 分析№109-000915 分析№110-002785 | 110-002785 | は良好と判断します。尚、RBOTがminと新油値のminに比較してmin減少していました。潤滑油の使用開始時期が正確ではないため、年から使用開始と仮定しました。このまま継続使用した場合、この減少傾向から限界値に到達するのは、別紙図RBOTの減少傾向に示すように年月と推定されました。残りの継続使用期間は、約年ヶ月であると予測されます。潤滑油は継続使用可能な状態にあると判断します。≪状態監視とパラメータ≫分析の目的および各分析のパラメータは以下の通りです。特性低下目的：油の分析結果から、や劣化傾向ならびに添加剤の消耗程度、残存寿命などを確認する。粘度JISK全酸価JISK赤外線吸収スペクトルJISK酸化安定度試験JISK汚染目的：油の分析結果から、砂塵あるいは水・異種油などによるや、異物混入の有無を確認する。水分JISK計数汚染度JISB重量汚染度JISB光学顕微鏡観察摩耗目的：油中の摩耗粒子を分析する事により、回転・摺動部の潤滑状態、摩耗劣化の程度、余寿命などを解析する。摩耗診断電子顕微鏡観察JISKX線マイクロアナリシス油中金属濃度）JISK≪分析結果≫特性低下粘度：良好粘度値mm/sの新油値mm/sに対する変化率は-.％であり、当社推奨の管理限界値±％以内に留まっています。全酸価：良好全酸価.mgKOH/gは新油値の.mgKOH/g以内にあることから、問題は無いと判断します。赤外線吸収スペクトル：良好酸化安定度試験：良好酸化安定度試験の結果、数値minは当社推奨の管理限界値min以上に留まっており、現時点での使用は可能と判断します。汚染水分：良好水分値は当社推奨の管理限界値以内に留まっています。計数汚染度：今回は実施していません。重量汚染度：今回は実施していません。光学顕微鏡観察：今回は実施していません。摩耗摩耗診断電子顕微鏡観察・X線マイクロアナリシス：今回は実施していません。油中金属濃度：今回は実施していません。
報告№106-4577 報告№106-0432 | 分析№106-02445 分析№106-02470 | 106-02470 | 目的トライボ診断を実施し、軸受の潤滑状態、汚染度、を確認する。軸受の潤滑状態ベアリング軌道面の微小領域に摩耗が発生しているものの、転がり軸受の寿命の指標となるフレーキングの発生が確認されていないことから、現在のところ、ベアリングは継続使用可能な状態にあると判断します。尚、摩耗粒子形態観察で確認された外部から混入したと思われる鉄錆や砂は、採油がドレン配管から実施されておりますので、配管内の汚染物が採取された可能性が考えられますが、万が一この汚染物が油系統を循環している場合、軸受軌道面に噛み込み摩耗を進行させる場合がありますので、念のため、ヶ月後に再度分析を実施し、摩耗の進行状況を確認することを推奨します。油の汚染状況計数汚染度がナトリウム級と当社推奨の管理限界値内にあり、重量汚染度がmg/mlでした。を確認するために実施した粘度、水分、全酸価、IRの各データが良好であることから、この油は継続使用可能と判断します。
報告№106-0171 報告№106-0208 | 分析№106-01003 分析№106-01148 | 106-01148 | 経緯主タービン設備EHC系統で、プラント運転中に系統フィルタの閉塞が確認された。目的トライボ診断を実施し、、汚染度、潤滑状態を確認し、系統フィルタの閉塞原因を特定する。考察分析の結果、全てのデータが良好であり、本データからはフィルタの閉塞原因を特定する異常なデータは確認されなかった。但し、フェログラフィー、SEMおよびXMAの結果、クロム、ニッケル、マンガンなどを含む鉄系摩耗粒子と球状粒子が確認されたことから、摺動面ではやや厳しい摩耗があったと思われた。本EHC系統には精密なフィルタが設置されているため、油の分析結果から発生量を把握することは困難であったが、フィルタの目詰まり発生は、厳しい摩耗で発生した摩耗粒子により閉塞した可能性も考えられた。以上のことから、フィルタが閉塞した原因を更に調査する方法として、フィルタ付着物を直接観察・分析する方法を推奨する。
報告№104-0294 報告№104-0306 | 分析№104-02199 分析№104-02245 | 104-02245 | トライボ診断により、機器軸受の潤滑状態、潤滑油の劣化状態を診断することを目的としました。分析の結果、すべり軸受の摩耗が確認されたものの、継続使用可能な範囲にあると判断します。これらのことは、D-SOAPで錫が検出されたものの、低濃度であることフェログラフィーの結果、異常摩耗の早期発見パラメータであるIs値がのマイナス乗と良好の範囲にあること計数汚染度がNAS級と良好の範囲にあること以上のことから判断しました。
報告№109-09136 報告№114-00239 | 分析№109-001160 分析№114-000809 | 114-000809 | 分析の結果、濾過前と同様にを示す粘度、水分、酸価、IRの各データは良好の範囲にあることから、潤滑油は継続使用可能な状態にあると判断します。
報告№107-0366 報告№109-09401 | 分析№107-01900 分析№109-002623 | 109-002623 | 濾過前の試料油を分析した結果、RBOTがminと前回のminから約年でmin減少していました。この減少傾向を基に別紙図により限界値到達時期を推定したところ、その時期は年月と推定されます。現在の値では継続使用は可能な状態ですが、今後の使用状況によっては酸化防止剤の減少により劣化が急速に進み、添加剤の効果がなくなり基油の劣化に進展することも懸念されます。これらの障害発生に対する弊害を勘案の上、ヶ月以内に再度分析を実施し、汚染状況及び摩耗の進行状況を確認されることを推奨します。
報告№106-6102 報告№106-6147 | 分析№106-02223 分析№106-03050 | 106-03050 | 前回の結果、鉄を使用した箇所の摩耗、外部から混入したと思われる異物が観察され、今後異物の噛み込みによる摩耗の進行が懸念された。摩耗の進行状況を確認する。精点Bを実施した結果、前回と同様に重量汚染度が管理限界値を超えているものの、計数汚染度は等級に変化はなく、D－SOAPの結果で鉄および錫、外部から混入したと思われるカルシウム、ナトリウム濃度に変化はないことから、摩耗が進行していないことが確認されました。但し、現在のところ継続使用可能と判断しますが、異物が軸受摺動面に噛み込み摩耗が発生しやすい状況にありますので、念のため、ヶ月後に精点Bを実施し、摩耗の進行状況を確認することを推奨します。これらのことは、前回に比較して計数汚染度に変化が確認されないことD－SOAPの結果、鉄および錫、外部から混入したと思われるカルシウム、ナトリウム濃度に変化がないこと前回と同じく重量汚染度がmg/mlと管理限界値を超えていたことフィルタ写真には外部から混入したと思われる砂が多く見られたこと以上のことから判断しました。
報告№108-8005 報告№108-8005 | 分析№108-01591 分析№108-01591 | 108-01591 | 分析の結果、ギヤ歯面、転がり軸受の軌道面の寿命を示す大型の疲労摩耗粒子は確認されていないため、ギヤおよび軸受は継続使用可能な状態にあると判断できるものの、摩耗粒子の形態観察で小粒径の疲労摩耗粒子が比較的多く観察され、SOAPの結果で鉄が多く検出されたことから、今後更に摩耗が進行し、ギヤ歯面のバックラッシが増大し、噛み合いによる衝撃振動や騒音が大きくなることが懸念されるため、運転時間が今回採油から時間以上経過した時点で採油・分析を実施し、摩耗の進行状況を確認されることを推奨します。トライボ診断では、バックラッシの増加量を分析結果から計算できますので、構造が確認できる図面、ギヤの形式、歯形、モジュール、歯数、回転数、増速比、歯幅をお知らせ下さい。計算結果をご報告いたします。は良好と判断します。粘度は良好と判断します。粘度はmm/sと新油値.mm/sに比較して、粘度変化率は-％で、当社推奨の管理限界値である±％以内にあり、良好と判断します。水分は良好と判断します。水分は.ppmと当社推奨の管理限界値の以下であり、良好と判断します。全酸価は良好と判断します。全酸価は.mgKOH/gと新油値.mgKOH/g以内にあり、良好と判断します。IRの結果、良好と判断します。IRの結果、油劣化の兆候を示すカルボン酸の吸収が確認されていないことから、良好と判断します。計数汚染度は当社推奨の管理限界値に到達していました。計数汚染度は当社推奨の管理限界値に到達していました。計数汚染度はNAS級と当社推奨の管理限界値のNAS級に到達していました。重量汚染度はmg/mlでした。重量汚染度はmg/mlでした。機器の潤滑状態SOAPによる油中金属濃度の結果、鉄が検出され、フェログラフィーの結果、小粒径の疲労摩耗粒子が比較的多く観察されました。SOAPによる油中金属濃度の結果、鉄が検出されました。SOAPによる油中金属濃度の結果、鉄、油の添加剤成分であるリン、亜鉛、外部から混入したと思われるケイ素が検出されました。SOAPによる油中金属濃度の結果、鉄が検出されました。SOAPによる油中金属濃度の結果、鉄、油の添加剤成分であるリン、亜鉛、外部から混入したと思われるカルシウム、ナトリウムが検出されました。フェログラフィーの結果、小粒径の疲労摩耗粒子が比較的多く観察されました。異常摩耗の早期発見パラメータであるフェログラフィーのIs値がの乗と良好の範囲にあるものの、摩耗粒子の形態観察の結果、小粒径の疲労摩耗粒子が比較的多く観察されました。
報告№109-09136 報告№110-00319 | 分析№109-001160 分析№110-001323 | 110-001323 | は、油の粘度、油中のスラッジの発生量を判断パラメータに、粘度、全酸価、IR、RBOTで評価します。分析の結果、油の粘性を示す粘度は、新油値のmm/sに比較して粘度変化率が-％のmm/sとほぼ変化はなく、また油中のスラッジの発生量を示す全酸価は、新油値の.mgKOH/gに比較して変化のない.mgKOH/gと劣化は確認されなかった。さらにはIRの結果でも油が劣化した場合に発生するカルボン酸の発生も確認されず、酸化防止剤の残存量を示すRBOTは、限界値minに比較して、十分に残量があるminであった以上のことから、潤滑油の劣化は確認されませんでした。一方、油中の水分を計測した結果、水分は.と新油と同等であり、継続使用可能な状態にあることが確認されました。潤滑油は継続使用可能な状態にあると判断します。なお、潤滑油の余寿命は、RBOTの使用時間当たりの減少量から推定しますが、推定には新油値と使用油のRBOT値に加えて、使用時間または直近の油入替日が必要となります。今後は、可能であればご提供下さい。
報告№103-0006 報告№103-0006 | 分析№103-00097 分析№103-00097 | 103-00097 | 分析の結果、ギヤ歯面、転がり軸受の保持器、すべり軸受の摺動面に摩耗により発生した傷が若干発生していると思われますが、継続使用可能な状態にあると判断します。このことは、SOAP／D-SOAPでギヤの摩耗により発生する鉄、転がり軸受保持器の摩耗により発生する銅、すべり軸受の摩耗により錫が検出され、フェログラフィーの摩耗粒子形態観察の結果から、ギヤ歯面の微小な疲労摩耗により発生する摩耗粒子や転がり軸受の保持器の摩耗により発生する銅系粒子がみられることから判断しました。尚、バックラッシの増加量を分析結果から計算できますので、構造が確認できる図面、ギヤの形式、歯形、モジュール、歯数、回転数、増速比、歯幅をお知らせ下さい。計算結果をご報告いたします。新油との比較が必要ですが、水分及びIRが良好であることから、現時点では使用可能な状態であると考えられますが、今後、粘度変化の把握、油劣化の予測を行う場合、新油データが必要ですので、現在使用している新油をご提供下さい。粘度は判定できませんでした。粘度は.mm/sでした。新油データが当社データベースになかったため、判定できなかったものの、油名からISOVGグレードであることが確認できますので、このISOVGグレードの粘度範囲は.～mm/sですので、本試料油の粘度は範囲内にあり、良好と判断します。尚、粘度の変化率を精確に把握することは重要ですので、現在使用している新油を分析し、そのデータを基準に管理することを推奨します。水分は良好と判断します。水分は.ppmと管理限界値の以下にあり、良好と判断します。全酸価は判定できませんでした。全酸価は.mgKOH/gでした。新油データが当社データベースになかったため、判定できませんでした。全酸価は新油データとの比較管理が必要ですので、現在使用している新油を分析し、そのデータを基準に管理することを推奨します。IRは良好と判断します。IRはチャートに示すように、油劣化の兆候を示すカルボン酸の吸収が確認されていないことから、継続使用可能な状態にあると考えられます。但し、このIRも全酸価同様に新油データとの比較による判断が必要ですので、現在使用している新油を分析することを推奨します。計数汚染度、重量汚染度、共に良好と判断します。計数汚染度は良好と判断します。計数汚染度はNAS級と当社推奨の管理限界値のNAS級以内にあり良好と判断します。重量汚染度は良好と判断します。重量汚染度は.mg/mlと当社推奨の管理限界値のmg/ml以内にあり良好と判断します。機器の潤滑状態フェログラフィーの結果、異常摩耗の早期発見パラメータであるIs値がの乗とやや高く、ギヤ歯面に若干疲労摩耗により発生した傷が発生していると思われますが、継続使用可能な状態にあると判断します。SOAPは良好と判断します。SOAPの結果、摩耗により発生した銅が若干検出されていますが、良好の範囲にあると判断します。尚、油の添加剤成分であるリンが検出されました。D－SOAPの結果、鉄、銅、錫が検出されました。D－SOAPの結果、摩耗により発生する鉄、銅、錫が検出されました。フェログラフィーの結果、ギヤ及び軸受は継続使用可能な状態にあると判断します。フェログラフィーの結果、ギヤ歯面に若干疲労摩耗により発生した傷が発生していると思われますが、継続使用可能な状態にあると判断します。又、転がり軸受の保持器及びすべり軸受に摩耗が若干発生していることが確認されていますが、継続使用可能な範囲にあると判断します。
報告№104-4548 報告№104-0236 | 分析№104-01752 分析№104-01784 | 104-01784 | B排脱吸収塔上段循環ポンプ軸受の潤滑油を分析し、トライボ診断を実施しました。その結果、以下の通りでした。軸受の潤滑状態軸受の潤滑状態を知るためフェログラフィー及びSOAP／D-SOAPを実施しました。その結果、軸受内部でやや厳しい金属接触の発生が確認できますが、転がり軸受の寿命を示すフレーキングの発生は確認されず、本軸受は継続使用可能な状態にあると判断します。尚、金属接触により発生した傷が起点となって疲労摩耗に進展することが懸念されます。疲労摩耗の開始時期を確認するため、定期的なトライボ診断を推奨します。潤滑油の劣化潤滑油の劣化状況を確認するため、全酸価及びIRを実施しました。その結果、全酸価がと新油値のに比較して変化がなく、且つ、IRの結果、新油のスペクトルに比較して変化がないことから、この油は継続使用可能と判断します。
報告№103-0283 報告№103-0283 | 分析№103-02697 分析№103-02697 | 103-02697 | トライボ診断により、機器軸受の潤滑状態、潤滑油の劣化状態を診断することを目的としました。分析の結果、わずかにメタルの摩耗の進行が確認されました。前回採油と今回採油の分析データから求めたメタルの摩耗速度は下式に示す通りです。 ・ここで :平均的な摩耗深さ :運転時間現時点における平均的な摩耗深さを今回の分析結果から計算すると、その摩耗深さは、軸受表面から.μmに到達していることが推定されます。軸受の初期表面粗さを、軸受仕上げで用いられるsであるとし、式の摩耗速度で摩耗が進行した場合、軸受表面は約時間で鏡面になると推定されました。フェログラフィーの結果から、摩耗の形態は比較的マイルドな状態で進行していることが確認されているため、現段階では焼損に至っていないと思われますが、部分的に接触が発生する混合潤滑状態になっており、油膜が薄くなり、切れやすい状態にあると考えられました。油膜厚さが薄くなっている原因は、軸受摺動面への供給油量が少ない。油温が高くなっていた。等が考えられます。以上のことから、対策は、油の充填量の再チェックヶ月以内にトライボ診断による摩耗の進行のチェックを推奨します。これらのことは、D-SOAPの錫濃度が上昇していたことフェログラフィーの結果、異常摩耗の早期発見パラメータであるIs値がの乗とやや高い値を示していること以上のことから判断しました。
報告№105-6050 報告№106-0015 | 分析№105-01529 分析№106-00048 | 106-00048 | 本設備は年月日に起動し、採油日年月日まで日経過しています。更油は設備起動直前に実施しています。分析の結果、計数汚染度を除く項目は良好でしたが、計数汚染度はNAS級と当社推奨の管理限界値内にはあるものの、やや高い値でした。異常摩耗の早期発見パラメータであるフェログラフィーのIs値は、.と良好の範囲にあり、このことから摩耗による汚染の可能性は低くいことがわかります。一方、摩耗粒子形態観察及び光学顕微鏡写真の結果では、外部から混入した鉄錆、砂、そして、硬い異物の噛み込みにより発生する切削粒子が若干観察されました。以上のことから、汚染度が高い要因は、外部から混入した異物と切削粒子などの摩耗粒子の影響と考えられます。現在発生している摩耗形態は、異物の噛み込みにより発生している切削摩耗であるため、今後の進行が懸念されます。安全をみてヶ月後に再度分析を実施し、摩耗の進行状況を確認されることを推奨します。異物が混入したのは、前回更油時に混入したものと思われますので、混入の防止対策を強化するとともに、更油後に精密な濾過を実施することを推奨します。尚、油の劣化状況を傾向管理する場合、粘度、全酸価、IR、RBOTの新油データとの比較が必要です。是非、新油をご提供下さい。
報告№109-09249 報告№111-00162 | 分析№109-001747 分析№111-000868 | 111-000868 | 潤滑油は継続使用可能な状態であり、また運転中における潤滑状態も正常であったものと判断します。本試料油は、汚染や摩耗に関するデータが異常として出やすい廃油口から採油されたにもかかわらず、分析結果の全ての分析項目の値が当社推奨の管理基準値を満たしており、新油分析値との比較結果も問題となる値はありませんでした。分析結果特性低下特性低下に係るパラメータの分析結果は良好と判断します。粘度粘度は.mm/sと新油値.mm/sに対する粘度変化率は-.％で、当社推奨の管理限界値である±％以内にあり、良好と判断します。全酸価添加タービン油の全酸価は、油メーカによって初期値が違うため統一した管理基準を設定するのが困難であることから、当社では管理限界値を設定しておらず、新油分析値との比較及び他の分析項目の結果より全酸価の状態判断を行います。その結果、全酸価は.mgKOH/gと新油値.mgKOH/g以内にあり、良好と判断します。酸化安定度酸化安定度はminであり、当社推奨の管理限界値のmin以上であることから良好と判断します。有機物・有機化合物有機物・有機化合物は、IRチャートによる新油分析値との比較の結果、cm-付近に劣化の兆候を示すカルボン酸の吸収が確認されていないことから、良好と判断します。色相はLであり、新油値のLに比較して高い値でした。汚染に係るパラメータの分析結果は良好と判断します。水分は.であり、当社推奨の管理限界値の以下であることから良好と判断します。汚染粒子数はNAS級であり、当社推奨の管理限界値のNAS級以内であることから良好と判断します。汚染度物重量は.mg/mlであり、当社推奨の管理限界値のmg/ml以内であることから良好と判断します。摩耗運転中における潤滑状態は正常であったものと判断します。異常摩耗の早期発見パラメータであるフェログラフィーのIs値がのマイナス乗と当社基準値と比較して良好の範囲にあったことから、潤滑箇所の潤滑状態は正常と判断します。金属濃度SOAP法により金属濃度を測定した結果、油の添加剤成分であるリンがppm、亜鉛が、カルシウムがppm検出されました。一方、外部から混入したと思われるケイ素、ナトリウムがppm、ホウ素がppm検出されましたが僅かであり良好と判断します。金属濃度酸溶解法により金属濃度を測定した結果、潤滑箇所で発生する金属接触によって検出される錫が、油の添加剤成分であるリンが、亜鉛が、カルシウムが.ppm、外部から混入したと思われるナトリウムが検出されましたが僅かであり良好と判断します。
報告№108-0372 報告№108-0372 | 分析№108-02480 分析№108-02480 | 108-02480 | 結論今回検出されたSOAP／D－SOAPの錫濃度は、僅かに増加していたことから、メタルの摩耗が進行していることが確認されています。メタルの主成分である錫の累積濃度をトライボ・レポートの累積錫濃度により計算した結果、.ppmとなり、この累積錫濃度からメタルの表面の状態を解析した結果、既に鏡面状態になっている部分が発生し油膜切れが発生しやすい状況にあると考えられました。今後もトライボ診断により継続監視することを推奨します。粘度は良好と判断します。粘度はmm/sと非常に良好の範囲にあります。水分は良好と判断します。水分はppmと非常に良好の範囲にあります。全酸価は良好と判断します。全酸価はと非常に良好の範囲にあります。RBOTは良好と判断します。RBOTはminと非常に良好の範囲にあります。計数汚染度は、良好の範囲にあるものの、前年度に比較してランク増加しています。計数汚染度は、NAS級と前年度のNAS級に比較して、約年ヶ月でランク増加しています。重量汚染度は良好と判断します。重量汚染度は.mg/mlと非常に良好の範囲にあります。機器の潤滑状態今回検出されたSOAP／D－SOAPの錫濃度は、僅かに増加していたことから、メタルの摩耗が進行していることが確認されています。メタルの主成分である錫の累積濃度をトライボ・レポートの累積錫濃度により計算した結果、.ppmとなり、この累積錫濃度からメタルの表面の状態を解析した結果、既に鏡面状態になっている部分が発生し油膜切れが発生しやすい状況にあると考えられました。今後もトライボ診断により継続監視することを推奨します。油中の金属粒子濃度を分析するSOAP及びD-SOAPの結果、軸受メタルの摩耗により発生したと考えられる錫がSOAPでppm検出されています。この錫濃度からメタルの摩耗量を検討する場合、本軸受油は年に度濾過を実施しており濃度補正を行う必要があります。トライボ・レポートの累積錫濃度により計算した結果、は.ppmとなります。この補正後の錫濃度と油量リットルから摩耗量を下式により計算します。 ・式 摩耗量はcmとなります。従いまして、図aのような体積をもつ金属片が摩耗した計算となります。図摩耗量の概念図この体積cmを軸受メタルの摩耗面積で割りますと平均的な摩耗深さとなります。この摩耗面積は当社の経験によれば、スラストメタル面積の約分の程度となることが確認されており、軸受の支持面積cmからスラストメタル面積とパッド枚数枚から計算するとcmとなります。摩耗体積cmとcmから平均的な摩耗深さを求めると.μmとなります。スラストメタルの表面粗さをRmaxμmとしますと既にスラストメタル表面は摩耗が進行し鏡面状態になっている箇所があると考えられます。
報告№109-09136 報告№113-00335 | 分析№109-001160 分析№113-001344 | 113-001344 | 潤滑油の劣化は確認されなかったものの、油中の汚染度が高く、今後異物の噛み込みによる切削摩耗の進行が懸念されることから、に示す対策を推奨します。軸受は継続使用可能な状態にあると判断します。但し、今後の切削摩耗、疲労摩耗の進行を確認するためにも傾向監視を継続することが有効です。定期的な分析今後懸念される切削摩耗、疲労摩耗の進行を監視するため、定期的に分析を実施することを推奨します。最適な採油方法本試料油は、機器停止中に軸受下部廃油口から採油されているため、分析データが高濃度に出ていると推定されます。正確なデータによる診断を行うためにも、今後の採油は、極力運転中もしくは停止直後の油槽中層部から実施されることを推奨します。は、フェログラフィーおよびSOAP/D-SOAPの結果から総合的に判断した結果、継続使用は可能ですが、今後の機器の機能を確認するためにも傾向管理が有用と考えます。フェログラフィー【定量分析：Is値】Is値は異常摩耗の早期発見パラメータのつで、摩耗程度を定量化するために用います。前回に比較して、Is値はの乗から変化はなく、低い値でした。フェログラフィー【定性分析：摩耗粒子および摩耗形態観察】分析結果から観察された代表的な粒子は、以下の通りでした。切削粒子・異物や金属表面の微小突起による切削摩耗により発生。疲労摩耗粒子・繰返し応力を受けて発生。観察された摩耗粒子の中でも切削粒子は、将来的な摩耗の進行に繋がる可能性を示唆しているため、傾向監視が必要と思われます。摩耗形態の中でも切削摩耗は摩耗進行速度が速く、転がり軸受でこの摩耗形態が発生した場合には寿命が分の程度に低下することも知られており、切削摩耗により生じた軌道面の損傷が起点となって転がり軸受の寿命となるフレーキングに進展することから傾向監視による経過監視が必要です。切削摩耗の発生原因となる混入異物が残留している場合、この異物により切削摩耗が継続して発生する可能性があります。Iカップリング発光分光分析【SOAP/D-SOAP】検出された金属元素から発生箇所を推定すると、以下の通りでした。鉄、鉛、銅、クロム、アンチモン、錫、亜鉛・軸受等リン・添加剤カルシウム、バリウム、アルミニウム、ケイ素、ナトリウム、マグネシウム・外部混入異物前回同様に計数汚染度はNAS級以上から等級に変化はなかったものの、当社推奨の管理限界値に到達していました。フィルタ表面の異物観察で表面が茶褐色で金属片、鉄錆、砂等が観察されたことから、汚染度が高い要因は、摩耗とスラッジ、そして外部混入異物の影響と思われます。前回同様に粘度、水分、酸価、IRの各データは良好でした。
報告№108-0030 報告№108-6009 | 分析№108-00153 分析№108-00295 | 108-00295 | 初期試験を実施した結果、計数汚染度がNAS級と初期値としてはやや高い値でした。摩耗粒子の形態観察で金属接触が厳しい場合に発生するシビア粒子、外部から混入したと思われる鉄錆、砂、樹脂等がやや多く観察されたことから、汚染度が高い要因は、摩耗と外部混入異物の影響と考えられました。一方、観察された摩耗粒子から本試料には初期のなじみ摩耗が発生していたと考えられました。今回のようになじみ過程でシビア粒子が観察された場合は、なじみ過程が正常に終了していない場合があり、異常摩耗に進展することも懸念する必要があります。なじみ過程が正常な状態で終了した場合、シビア粒子は観察されることが少なく、従って、今回のなじみ過程では、局部的な金属接触がごく一部で発生したと考えられます。この接触が、既に正常な状態に推移しているか、或いは、進行しているのかを確認するため、夏期ピーク前に再度初期試験を実施することを推奨します。これらのことは、計数汚染度がNAS級と初期値としてはやや高い値であること異常摩耗の早期発見パラメータであるフェログラフィーのIs値がの乗とやや高く、摩耗粒子の形態観察の結果、金属接触が厳しい場合に発生するシビア粒子、外部から混入したと思われる鉄錆、砂、樹脂等が観察されたことD－SOAPの結果、鉄および軸受メタルの主成分である錫が検出されたこと以上のことから判断しました。
報告№108-0411 報告№110-00529 | 分析№108-02744 分析№110-002403 | 110-002403 | Iカップリング発光分光分析供試のギヤ油を油中金属濃度で分析した結果、鉄、鉛、銅、錫、リン、亜鉛、カルシウム、アルミニウム、ナトリウム、マグネシウム、ホウ素が検出されました。これらの検出された金属元素から発生箇所を推定すると鉄、鉛、銅、錫、亜鉛・軸受等リン・オイル添加剤カルシウム、アルミニウム、ナトリウム、マグネシウム、ホウ素・外部混入異物であると思われます。このうち、機械部品が摩耗したと思われる元素はのグループです。フェログラフィー異常摩耗の早期発見パラメータとして摩耗粒子を定量化して評価するフェログラフィーのIs値は、潤滑状態がやや厳しいの乗でした。摩耗粒子の形態で比較的多く観察された粒子は、潤滑状態が正常な場合に発生する摩耗粒子、金属潤滑部が局部的に油膜切れを起して発生する銅系シビア粒子、繰返し応力を受けて発生する疲労摩耗粒子、局部的に高圧・高温となる場合に発生するフリクションポリマでした。このような摩耗粒子が観察された場合には、潤滑部では正常なマイルド摩耗、やや厳しい摩耗形態の凝着摩耗と疲労による疲労摩耗が発生し、そして局部的ではあるものの高圧・高温の箇所が発生していることも分かります。フリクションポリマは、潤滑油が軌道面に押し込められ高圧状態になると同時に、圧縮熱により高温状態になった結果、基油自身が重合反応を起こし生成することが知られています。そのため、高圧高温状態の解消がなされなければ、潤滑油の劣化が進行し、粘度上昇に因る潤滑異常に進展する場合があります。銅を使用した箇所は、転がり軸受の型番から保持器であることがわかります。今後保持器の摩耗が進行することで転動体とのギャップが大きくなると共に振動が増大し、摩耗の進行につながることが懸念されます。計数汚染度は当社推奨の管理限界値を超えていました。D－SOAPで油の添加剤成分であるリンが検出され、フィルタ表面の異物観察で表面が茶褐色で鉄錆、砂等が観察されたことから、汚染度が高い要因は、摩耗とスラッジ、外部混入異物の影響と思われます。粘度、水分、全酸価、IRの各データは良好でした。軸受および潤滑油は継続使用可能な状態にあるものの、摩耗の進行が懸念されるため、以下の対策が必要です。定期的な分析摩耗の進行を監視するため、定期的に分析を実施し、摩耗の進行状況を確認することを推奨します。傾向監視のための次回採油時期は、回転数から理論的に求めますが、今回は回転数に関する情報がないため、回転数をrpmと仮定して計算しました。その結果、次回の採油は最短で約時間となります。この時間は、油中汚染物が均一濃度になるために必要な時間であり、この時間を経過すれば、再分析の結果から摩耗速度を評価すことが可能となります。最適な採油方法本試料油は、機器停止中にドレン口から採油されています。機器が停止している状態では、別紙油粒子の沈降の影響に示すように油槽内で撹拌がなくなり固形物が沈降するため、油中汚染度は低くなると推定されます。今後の採油は、極力運転中もしくは停止直後の油槽中層部から実施されることを推奨します。
報告№109-09136 報告№112-00368 | 分析№109-001160 分析№112-001529 | 112-001529_date130125 | 回目の分析結果で、転がり軸受の外輪と軸受ケースのはめあい面でクリープにより摩耗が発生していると推定されました。継続使用した場合、軸受カバーの摩耗が進行し、発生した摩耗粒子が軸受軌道面に噛み込み摩耗が進行することが懸念されるため、以下の対策を推奨します。軸受ケースの交換今後、さらに軸受ケースの摩耗が進行し、転がり軸受の外輪とのはめあいの隙間が大きくなり、発生した摩耗粒子が軸受軌道面に噛み込み摩耗が進行することが懸念されるため、軸受ケースの交換を推奨します。更油および油槽内の清掃潤滑油が汚染されていることから、油槽内は汚染されていると思われます。更油をする際には、油槽内を清掃し、更油する新油もNAS級程度の清浄な潤滑油を更油することを推奨します。定期的な分析定期的な分析を実施することにより、データの変化から異常の兆候を早期に発見することが可能となります。今後は摩耗の進行を監視するため、定期的に分析を実施することを推奨します。余寿命評価余寿命は、転がり軸受の場合、当社の経験からIs値が指数関数的に上昇していくことが確認されています。このことを基にフェログラフィーのIs値と稼働時間から余寿命を予測した結果、本試料のIs値は前回のの乗から乗に桁低下し前回データよりもむしろ良好な値となっていましたが、の乗は極めて異常な潤滑状態を示す値であり、前回採油時から短期間でこのような値になるのは異常な潤滑状態にあると判断します。はフェログラフィーおよびSOAP-Tの結果から総合的に判断した結果、傾向管理が必要な状態にあると考えられます。フェログラフィー【定量分析：Is値】Is値は異常摩耗の早期発見パラメータのつで、摩耗粒子を定量化するために用います。今回のIs値はの乗と高い値でした。フェログラフィー【定性分析：摩耗粒子および摩耗形態観察】分析結果から比較的多く観察された粒子は、以下の通りでした。正常な摩耗粒子・潤滑状態が正常なマイルド摩耗により発生。疲労摩耗粒子・繰返し応力を受けて発生。黒錆・潤滑状態がやや厳しい凝着摩耗により発生。金属接触が厳しく、且つ、高い摩擦熱が発生していると考えられます。Iカップリング発光分光分析【SOAP-T】検出された金属元素から発生箇所を推定すると、以下の通りでした。鉄、錫・軸受等リン、カルシウム、ケイ素、ナトリウム・外部混入異物計数汚染度は当社推奨の管理限界値を超え、重量汚染度は当社推奨の管理限界値に到達していました。計数汚染度計数汚染度はNAS級以上と当社推奨の管理限界値NAS級を超えていました。重量汚染度はmg/mlと当社推奨の管理限界値mg/mlに到達していました。光学顕微鏡写真重量汚染度で濾過したフィルタ表面上の夾雑物を光学顕微鏡で観察した結果、金属片、鉄錆、砂等が観察されました。は良好と判断します。粘度粘度は.mm/sと新油値のmm/sに比較して、粘度変化率は-％で、当社推奨の管理限界値である±％以内にあり、良好と判断します。水分はppmと当社推奨の管理限界値の以下にあり、良好でした。酸価は.mgKOH/gと新油値の.mgKOH/g以下にあり、良好と判断します。IRIRチャートの結果、新油と使用油のスペクトルパターンはほぼ一致し、また、油劣化の兆候を示すカルボン酸の吸収が確認されていないことから、良好と判断します。
報告№108-0387 報告№108-6554 | 分析№108-02609 分析№108-02860 | 108-02860 | 精点Aを実施し、前回データと照合した結果、油中粒子の増加が僅かに確認されています。油中の粒子濃度は、油膜破断による発生や、油槽内などでの沈降が均衡したところで一定、いわゆる平衡状態になりますが、このバランスが崩れると増加する場合と減少する場合とに分かれます。増加した場合は、発生と減少の均衡が崩れ、摩耗の発生や外部混入が始まったことを示し、またこれとは反対に、減少した場合は発生量が減少しているか、或いは、減少量が大きくなっていることを示し、特に減少は、汚染状態や潤滑状態が良好であることを示唆しています。今回は、油中粒子の増加が確認されています。油中粒子が増加した理由は、フェログラフィーの結果で外部から混入した砂、鉄錆等の異物が比較的多く観察されているため、油中粒子が増加した理由は、外部から混入した異物によるものと考えられました。また、前々回から今回採油まで更油を実施しておらず、年ヶ月経過しても軸受メタルの主成分である錫が検出されず、観察された外部混入異物の噛み込みで発生する切削摩耗の進行が確認されていないことから、良好な潤滑状態が継続していたものと考えられます。これらのことは、前回に比較して、計数汚染度はランク増加しているものの良好の範囲にあり、SOAP／D-SOAPの鉄および錫濃度に変化がないこと異常摩耗の早期発見パラメータであるフェログラフィーのIs値がのマイナス乗と良好の範囲にあること以上のことから判断しています。尚、潤滑油の基本特性も良好の範囲にあることから継続使用可能と判断します。
報告№109-09209 報告№109-09209 | 分析№109-001583 分析№109-001593 | 109-001593 | 分析の結果、全てのデータが良好であることから、この油は継続使用可能と判断します。特性低下全ての項目が良好の範囲にあったことから、特性低下は認められず良好と判断します。粘度は良好と判断します。粘度は.mm/sと新油値.mm/sに対する粘度変化率は-.％で、当社推奨の管理限界値である±％以内にあり、良好と判断します。全酸価は良好と判断します。全酸価は.mgKOH/gと新油値.mgKOH/gに比較して変化はなく、良好と判断します。基油は良好と判断します。酸化劣化の兆候のパラメータである有機物・有機化合物は、今回の分析結果で確認されなかったことから、基油には劣化兆候はなく良好と判断します。酸化安定度は良好な範囲にありました。酸化安定度は、新油値と比較して十分に残存していることが必要ですが、今回の分析結果は新油の.%が残存しており、当社推奨の管理限界値の％以上であったことから、良好と判断します。汚染水分濃度は管理限界値以下で汚染されておらず、清浄であると判断します。水分濃度は良好と判断します。水分濃度は.ppmと当社推奨の管理限界値の以下であり、良好と判断します。
報告№106-0209 報告№106-6056 | 分析№106-01157 分析№106-01249 | 106-01249 | 初期試験を実施した結果、全てのデータが良好であり、潤滑油は継続使用可能な状態にあると判断します。但し、前回フィルタ写真で観察された鉄錆等は濾過により除去されていたものの、計数汚染度はNAS級と管理限界値に近い値でした。可能であれば継続して濾過を実施し、NAS級程度まで改善しておくことを推奨します。これらのことは、前回に比較して、計数汚染度はランク減少したものの、NAS級と管理限界値に近い値であることSOAP／D-SOAPの鉄濃度に変化がないこと異常摩耗の早期発見パラメータであるフェログラフィーのIs値がのマイナス乗と良好の範囲にあること以上のことから判断しました。
報告№108-0227 報告№110-00667 | 分析№108-01664 分析№110-003096 | 110-003096 | Iカップリング発光分光分析供試のタービン油を分析した結果、検出された金属元素は、SOAPの結果表に示すように、鉄、銅、アンチモン、錫、カルシウム、ケイ素、ナトリウムが検出されました。これらの検出された金属元素から発生箇所を推定すると鉄、銅、アンチモン、錫・軸受等カルシウム、ケイ素、ナトリウム・外部混入異物であると思われます。このうち、機械部品が摩耗したと思われる元素はのグループです。ケイ素の検出SOAPでケイ素がppm検出されました。一般に、潤滑油中からケイ素が検出された場合の原因として、シリコン油或いは、シリコン系の添加剤が検出されるフェログラフィーおよびフィルタ表面の異物観察で砂が多く観察されて検出されるシリコングリースをシール部に塗布している場合、このシリコングリースが潤滑油に混入して検出されるなどが挙げられますが、今回検出が比較的高濃度であることからの可能性が考えられます。については、分析結果では確認することが出来ませんので、これに関する情報があれば提供をお願いします。フェログラフィー異常摩耗の早期発見パラメータとして摩耗粒子を定量化して評価するフェログラフィーのIs値は、潤滑状態が正常なの乗でした。摩耗粒子の形態で比較的多く観察された粒子は、潤滑状態が正常な場合に発生する摩耗粒子でした。このような摩耗粒子が観察された場合には、潤滑部では正常なマイルド摩耗が発生していることが分かります。電子顕微鏡・X線マイクロアナリシス観察された摩耗粒子をSEM・XMAで観察した結果、鉄、マンガンを含む粒子が比較的多く、主にベアリング軌道面の摩耗が多く発生していることが確認されました。計数汚染度はやや高い値でした。フィルタ表面の異物観察で金属片、鉄錆、砂等が観察されたことから、汚染度が高い要因は、摩耗と外部混入異物の影響と思われます。粘度、水分、全酸価、IR、RBOTの各データは良好でした。軸受および潤滑油は継続使用可能な状態にあるものの、以下の対策を推奨します。定期的な分析摩耗の進行を監視するため、定期的に分析を実施し、摩耗の進行状況を確認することを推奨します。シリコン系のグリースや添加剤の確認シリコン系の添加剤やグリースを使用している箇所があるかについてご確認下さい。
報告№103-6055 | 分析№103-01371 | 103-01371 | 濾過前の試料油を分析した結果、サーボシリンダ内壁又はポンプに摩耗が発生していると考えられました。今後、摩耗の進行による汚染度の上昇が原因でバルブ類の動作障害が懸念されるため、予防処置としてヶ月以内に再度分析を実施し、摩耗の進行状況及び汚染度の上昇程度を確認されることを推奨します。これらのことは、異常摩耗の早期発見パラメータであるIs値が、.と非常に良好の範囲にあるものの、摩耗粒子形態観察で、金属接触が厳しい場合に発生するμmサイズのシビア粒子が見られたことから判断しました。
報告№108-0196 報告№108-0196 | 分析№108-01396 分析№108-01396 | 108-01396 | スラスト軸受温度が過去最高温度を更新し、更に上昇傾向にある。、汚染度、潤滑状態を確認する。軸受温度が上昇する原因とし挙げられる要因は以下が考えられます。油膜切れによる主軸と軸受メタルの接触スラスト軸受摺動面の油膜圧力の上昇による圧縮熱の発生油中気泡の断熱圧縮による上昇温度センサーの不具合これら原因のうち～について、分析結果から検討を行いました。油膜切れによる主軸と軸受メタルの接触SOAP／D－SOAPで軸受メタルの主成分である錫が微量検出されているものの、前回と大きな変化はありませんでした。摩耗粒子の形態観察でも摩耗粒子はほとんど観察されませんでした。スラスト軸受摺動面の油膜圧力の上昇による圧縮熱の発生ランナーと軸受との間で生じるスラスト軸受摺動面の傾きに変化が出た場合、油膜圧力が上昇し、圧縮による発熱につながることがあります。その場合、タービン油が高圧にさらされてフリクションポリマが発生することがありますが、一般に、フリクションポリマが観察されるような状況では、面圧が相当程度高圧になる必要があります。しかし、今回の分析ではフリクションポリマが観察されていませんので、フリクションポリマが発生するほどの高面圧にはなっていないとは思われます。いわゆる、流体潤滑ではあっても、回転方向に対する軸受揺動が何らかの原因で余裕がなくなった場合、油膜圧力が上昇するなどして油温上昇につながり、油膜の出口部では油焼けのような現象が発生し、そこから軸受損傷につながることがあります。油中気泡の断熱圧縮による上昇攪拌により発生している油中の気泡は、タービン油が劣化して来た場合、消泡性能が低下してあわ立ちしやすくなります。そのような状況下で油中気泡が軸受摺動面に入った場合、摺動面では連続的に断熱圧縮による圧縮熱が発生して油温上昇につながることがあります。消泡性能は、あわ立ち性能試験により知ることが出来ますので、別途分析することを推奨します。以上の検討結果から、分析データには油膜破断による摩耗粒子などが観察されていないため、現状では油膜は健全に維持されていると思われ、潤滑油と軸受は継続使用可能な状態にあると判断できますが、軸受温度上昇が過去最高を更新したことは、、或いはのように油温を上昇させる要因が内在しているものと思われます。尚、軸受温度の上昇原因が～ではない場合、温度計の不具合もありえますので、念のためご確認下さい。
報告№103-0237 | 分析№103-02259 | 103-02259 | トライボ診断により、機器軸受の潤滑状態、潤滑油の劣化状態を診断することを目的としました。分析の結果、やや汚染度は高いものの、摩耗は安定しているものと判断します。このことは、以下の点から判断しました。計数汚染度がNAS級と前回のNAS級以上に比較してランク改善されているものの、やや高い状態であること。D-SOAPの錫濃度がと前回のppmに比較してppm減少していること。異常摩耗の早期発見パラメータであるフェログラフィーのIs値がの乗と前回のの乗に比較して桁改善されていること。尚、計数汚染度、D-SOAP、フェログラフィー、いずれのデータが、前回より低い値を示しているのは、前回採油時にドレン配管内や油槽底部に堆積していた汚染物の影響を受けたためと考えられました。
報告№109-09136 報告№110-00424 | 分析№109-001160 分析№110-001928 | 110-001928 | は、油の粘度、油中のスラッジの発生量を判断パラメータに、粘度、全酸価、IR、RBOTで評価します。分析の結果、油の粘性を示す粘度は、新油値のmm/sに比較して粘度変化率が-％のmm/sとほぼ変化はなく、また油中のスラッジの発生量を示す全酸価は、新油値の.mgKOH/gと同じ.mgKOH/gで変化が見られず劣化は確認されなかった。さらにはIRの結果でも油が劣化した場合に発生するカルボン酸の発生も確認されず、酸化防止剤の残存量を示すRBOTは、限界値minに比較して、十分に残量があるminであった以上のことから、潤滑油の劣化は確認されませんでした。尚、別紙RBOTの減少傾向から油の余寿命を求めた結果、本試料は直近の更油から起算して稼働時間が時間まで使用可能であることが分かります。汚染度油中の水分を計測した結果、水分はppmと新油と同等であり、継続使用可能な状態にあることが確認されました。潤滑油は継続使用可能な状態にあると判断します。
報告№105-0429 | 分析№105-02846 | 105-02846 | 濾過前の試料油を分析した結果、粘度が.mm/sと新油のmm/sに比較して、粘度変化率は+％で、やや不良領域にありました。現在、ISOVGからISOVGに移行しているため異常ではなく、本試料油は継続使用可能と判断します。
報告№109-09136 報告№113-00679 | 分析№109-001160 分析№113-002931 | 113-002931 | 潤滑油は物理的性状が良好の範囲にあるものの、汚染度が高い値でした。今後、油中の夾雑物が潤滑部に噛み込むことによる摩耗の発生が懸念されます。軸受は継続使用可能な状態にあると判断します。但し、異常摩耗の早期発見のパラメータであるIs値は、×とやや高い値であることから、今後の摩耗推移を監視することが有効です。濾過油中の汚染度が高いことから、摩耗粒子や異物等の夾雑物が潤滑面に噛み込むことによる摩耗の発生が懸念されるため、濾過を推奨します。定期的な分析今後の凝着摩耗の推移を監視するため、定期的な分析実施を推奨します。異常摩耗の早期発見のパラメータであるIs値は、×とやや高い値でした。また、潤滑部の摩耗が認められたため、定期的に潤滑油分析を実施し、摩耗推移を監視することが有用と考えます。フェログラフィーで観察された代表的な粒子は、以下の通りです。正常な摩耗粒子・潤滑状態が正常なマイルド摩耗により発生。シビア粒子・潤滑状態がやや厳しい凝着摩耗により発生。極微小領域で油膜切れが発生したことを示します。シビア粒子は、凝着摩耗に分類されます。この摩耗粒子は、潤滑面で凝着、破断を繰り返し、この過程で生じる移着粒子が成長して摩耗粒子となります。そのため、摺動面では局部的に油膜切れが発生していることを示しています。この状態が継続した場合、摩耗粒子のサイズは徐々に大型化していき、設備の損傷に至る場合がありますので、傾向監視が必要です。計数汚染度はNAS級と当社推奨の管理限界値に到達していました。フィルタ残渣に金属片、鉄錆、砂等が確認されたことから、汚染度が高い要因は摩耗粒子と外部混入異物と考えられます。粘度、水分、酸価、IR、RBOTの各データは、良好です。
報告№109-09136 報告№110-00475 | 分析№109-001160 分析№110-002137 | 110-002137 | Iカップリング発光分光分析供試のギヤ油を分析した結果、SOAP／D－SOAPで鉄、銅、リン、カルシウム、アルミニウム、ナトリウム、マグネシウム、ホウ素が検出されました。これらの検出された金属元素から発生箇所を推定すると鉄、銅・ギヤ・軸受等リン・オイル添加剤カルシウム、アルミニウム、ナトリウムマグネシウム、ホウ素・外部混入異物であると思われます。このうち、機械部品が摩耗したと思われる元素はのグループです。フェログラフィー異常摩耗の早期発見パラメータとして摩耗粒子を定量化して評価するフェログラフィーのIs値は、の乗と良好の範囲にあるものの、摩耗粒子の形態観察で潤滑状態が正常な場合に発生する摩耗粒子、金属潤滑部が局部的に油膜切れを起して発生するシビア粒子が比較的多く観察されました。潤滑部では、正常なマイルド摩耗とやや厳しい摩耗形態の凝着摩耗が発生していることが分かりました。計数汚染度はやや高い値でした。フィルタ表面の異物観察で鉄錆、砂等が観察されたことから、汚染度が高い要因は、摩耗と外部混入異物の影響と思われます。粘度、全酸価、IRの各データは良好でした。本減速機および潤滑油は継続使用可能な状態にあります。なお、鉄がppm検出されており、この鉄濃度と油量Lから摩耗量を計算した結果、ギヤ歯面の摩耗は.cmとなりました。設備名称から当該試料は遊星歯車機構であると推測されました。遊星歯車は、遊星歯車機構の構造例に示す通り、太陽歯車、内歯車、そして遊星歯車から構成されています。遊星歯車の数は、～個程度が一般的です。仮に個とした場合、遊星歯車と内歯車、遊星歯車と太陽歯車の接触点は合計で箇所となります。遊星歯車機構の構造例今回の情報から油量はLであることが分かりましたが、歯形、モジュール、歯幅、遊星歯車の数が不明でしたので、歯型をハスバ歯車、モジュールを、歯幅をmm、遊星歯車の数をと仮定し、この部分のバックラッシを求めました。その結果、接触点箇所で平均的に摩耗が発生していたと仮定した場合、バックラッシの増加量は分解点検から約時間で.μmと推定することができます。また、最も厳しい状態である摩耗が接触点点に集中していたと仮定した場合は、摩耗による歯面の減肉はμmと推定することができます。今回のように、ギヤの各部を仮定して摩耗による減肉を算出した結果では継続使用可能な状態であることが確認できますが、実機の実際の数値による確認が必要ですので、以下の対策を推奨します。定期的な分析摩耗の進行を監視するため、定期的に分析を実施し、摩耗の進行状況を確認することを推奨します。バックラッシによる評価ギヤ歯面の的確な摩耗状態の判断を行うため、増速機内部の各歯車の構造が確認できる図面、各ギヤの形式、歯形、モジュール、歯数、歯幅、遊星歯車の数等の情報をご提供下さい。最適な採油方法本試料油は、機器停止中に給油口から手動ポンプを使用して油槽中層部から採油されています。機器が停止している状態では、油槽内で撹拌がなくなり固形物が沈降するため、油中汚染度は低くなると推定されます。今後の採油は、極力運転中もしくは停止直後の油槽中層部から実施されることを推奨します。
報告№109-09250 報告№109-09250 | 分析№109-001854 分析№109-001854 | 109-001854 | 潤滑油および本軸受は継続使用可能な状態にあると判断できますが、軸受軌道面ではフリクションポリマの発生が確認されており、このまま高温高圧状態が継続した場合、油の劣化が進行することが懸念されるため、定期的に分析を実施し、傾向監視を行うことを推奨します。尚、油名を再確認するとともに、異種油混入の有無を確認されることを併せて推奨します。特性低下特性低下に係るパラメータの分析結果は良好と判断します。粘度粘度はmm/sと新油値.mm/sに対する粘度変化率は-％で、当社推奨の管理限界値である±％以内にあり、良好と判断します。全酸価添加タービン油については、当社では管理限界値を設定しておらず、新油分析値との比較及び他の分析項目の結果より全酸価の状態判断を行います。その結果、全酸価は.mgKOH/gと新油値.mgKOH/gに比較して変化はありませんでした。酸化安定度酸化安定度はminであり、当社推奨の管理限界値のmin以上であることから、良好と判断します。有機物・有機化合物有機物・有機化合物は、IRチャートによる新油分析値との比較の結果、cm-付近に劣化の兆候を示すカルボン酸の吸収が確認されていないことから、良好と判断します。色相はLであり、新油値のLに比較して大きな変化はないことから、良好と判断します。汚染に係るパラメータの分析結果は、汚染度物重量は当社推奨の管理限界値を超えていました。水分はであり、当社推奨の管理限界値の以下であることから、良好と判断します。汚染粒子数はNAS級であり、当社推奨の管理限界値のNAS級以内であることから、良好と判断します。汚染度物重量はmg/mlであり、当社推奨の管理限界値のmg/ml以内であることから、良好と判断します。摩耗フェログラフィーによる摩耗粒子の観察の結果、局部的に高圧・高温となる場合に発生するフリクションポリマ、外部から混入したと思われる砂等が観察されました。異常摩耗の早期発見パラメータであるフェログラフィーのIs値がの乗と良好の範囲にあるものの、摩耗粒子の形態観察の結果、局部的に高圧・高温となる場合に発生するフリクションポリマ、外部から混入したと思われる砂等が観察されました。金属濃度SOAP法により金属濃度を測定した結果、鉄がppm、外部から混入したと思われる亜鉛がppm、カルシウムがppm、バリウムが検出されました。金属濃度酸溶解法により金属濃度を測定した結果、潤滑箇所で発生する金属接触によって検出される鉄が.pm、外部から混入したと思われる亜鉛が、カルシウムが、バリウムが、ナトリウムが、マグネシウムが検出されました。
報告№107-4545 報告№108-5073 | 分析№107-02185 分析№108-02726 | 108-02726 | トライボ診断の結果、全てのデータが良好であることから、この油は継続使用可能と判断します。は良好と判断します。粘度は良好。粘度は.mm/sと新油値.mm/sに比較して、粘度変化率は-.％で、当社推奨の管理限界値である±％以内にあり、良好と判断します。粘度はmm/sとなっています。粘度はmm/sとなっています。粘度指数はとなっています。粘度指数はとなっています。水分は良好。水分はppmと当社推奨の管理限界値の以下にあり、良好と判断します。全酸価は良好。全酸価は.mgKOH/gと新油値.mgKOH/gと比較して高いものの、IRの結果で、劣化の兆候が確認されなかったことから、良好と判断します。
報告№109-09068 報告№109-09068 | 分析№109-000667 分析№109-000668 | 109-000668 | グリースの物理的性状グリースの物理的性状を示すIRの結果、油劣化の兆候を示すカルボン酸の吸収が確認されなかったことから、グリースは劣化していないと判断します。軸受の潤滑状態SOAP／D－SOAPで鉄および鉛が検出されました。摩耗粒子診断で観察された摩耗粒子をSEM・XMAで詳細に観察した結果、鉄、クロム、マンガンを含む粒子が多く観察されました。観察された摩耗粒子は、μm以下の鉄系摩耗粒子が多く観察され、転がり軸受の寿命の指標となるフレーキングの発生が確認されていないことから、軸受は継続使用可能な状態にあると判断します。尚、報告書の管理表中に示しているSOAP／D-SOAPは、グリース潤滑の場合、摩耗粒子が均一に分散していないため、測定値が大きく変動することがありますので参考値としてお考え下さい。
報告№111-00058 報告№111-00058 | 分析№111-000390 分析№111-000390 | 111-000390 | 有機物・有機化合物試験で検出されたピークには新グリースと異なるピークが検出されました。IRの結果で新グリースと異なるピークが検出されたことから、グリース名が違うか、或いは、異種グリースが混入した可能性が考えられますので、確認する必要があります。≪状態監視とパラメータ≫分析の目的および各分析のパラメータは以下の通りです。特性低下目的：グリースの分析結果から、グリースの物理的性状や劣化傾向などを確認する。全酸価JISK赤外線吸収スペクトルJISKちょう度JISK滴点JISK摩耗目的：グリース中の摩耗粒子を分析する事により、回転・摺動部の潤滑状態、摩耗劣化の程度、余寿命などを解析する。摩耗診断電子顕微鏡観察JISKX線マイクロアナリシス油中金属濃度JISK≪分析結果≫特性低下全酸価：良好全酸価.KOH/gは新油値の.mgKOH/g以内にあることから問題は無いと判断します。赤外線吸収スペクトル：良好ちょう度：良好ちょう度値はと当社推奨の管理限界値であるから以内に留まっています。滴点：良好滴点はと新油値のに比較し高いものの、ちょう度が良好の範囲にあり、かつ、有機物・有機化合物試験の結果で油劣化の兆候を示すカルボン酸の吸収が見られないことから、問題は無いと判断します。摩耗摩耗診断電子顕微鏡観察・X線マイクロアナリシス：今回は実施していません。油中金属濃度：今回は実施していません。
報告№109-09136 報告№112-00021 | 分析№109-001160 分析№112-000045 | 112-000045 | 前回に比較して計数汚染度、重量汚染度は共に減少していたことから、浄油の効果が確認されました。計数汚染度・重量汚染度前回に比較して計数汚染度はNAS級からNAS級にランク減少し、重量汚染度は.mg/mlから.mg/mlに減少していました。粒度分布粒度分布は、試料油が清浄であることから測定に必要とする適正な散乱強度がえられず測定できませんでした。前回に比較して水分は変化はなく、良好でした。色相前回同様に色相はL.でした。
報告№101-6187 | 分析№101-02096 | 101-02096 | 濾過前の試料油を分析した結果、計数汚染度がNAS級と非常に良好な汚染度であるにもかかわらず、SOAP及びD－SOAPでメタルの主成分である錫が多く検出されています。このような場合、NAS等級の測定範囲外のμm未満の粒子が多く発生していると推定できます。μm未満のメタルの摩耗粒子が発生するのは、回転速度が遅くなる主機起動及び停止時に発生します。発生している錫の濃度からメタルの摩耗深さを計算すると、以下に示すように ・式 cmとなります。従いまして、下図のような体積をもつ金属片が摩耗した計算となります。この体積を軸受メタルの摩耗面積で割りますと平均的な摩耗深さとなります。ご提供いただいた軸受の情報より、枚当りの軸受表面積がcmでメタル枚数が枚ですので、総面積はcmとなります。この総面積の分の程度が摩耗面積と考えることが出来ますので、その面積はcmです。したがって、摩耗体積cmを摩耗面積cmで割りますのでと平均的な摩耗深さは、μmとなります。尚、発生したこれらの摩耗粒子は濾過により、清浄に出来ますので、濾過圧力kgf/cm以下で濾過することを推奨します。但し、濾過により摩耗の原因を取り除けるものではありませんので、早い段階で摩耗を起こしている原因を究明すると同時に、開放点検による摩耗状況の確認が必要と思われます。
報告№109-09136 報告№111-00149 | 分析№109-001160 分析№111-000745 | 111-000745 | 酸化安定度は、新油値に比較して大きな値であり減少傾向は確認されませんでした。更油から今回採油までのヶ月間で酸化防止剤の消耗は確認されていないことから、使用条件が同様であれば定検周期のヶ月は使用できる可能性が高いと判断します。次回定検時に更油を実施しない場合は、酸化安定度を知るための分析を実施し、余寿命を確認することを推奨します。酸化安定度はminであり、当社推奨の管理限界値のmin以上であることから、良好と判断します。
報告№109-09136 報告№110-00435 | 分析№109-001160 分析№110-001966 | 110-001966 | 潤滑油および軸受は継続使用可能な状態にあるものの、摩耗が進行することが懸念されるため、以下の対策を推奨します。今後、摩耗の進行を監視するため、定期的に分析を実施し、摩耗の進行状況を確認することを推奨します。次回の採油時期を理論的に求めたところ、使用時間が最短で約時間経過後となりました。この時間は、油中汚染物が均一になるために必要とする時間であり、この時間を経過すれば、再分析の結果から潤滑状態の傾向を確認することが可能となります。今回計算した理論時間を参考に次回採油時期を検討されることを推奨します。
報告№107-4545 報告№108-5112 | 分析№107-02185 分析№108-03627 | 108-03627 | トライボ診断の結果、全てのデータが良好であることから、この油は継続使用可能と判断します。は良好と判断します。粘度は良好。粘度は.mm/sと新油値.mm/sに比較して、粘度変化率は-.％で、当社推奨の管理限界値である±％以内にあり、良好と判断します。粘度はmm/sとなっています。粘度はmm/sとなっています。粘度指数はとなっています。粘度指数はとなっています。水分は良好。水分はppmと当社推奨の管理限界値の以下にあり、良好と判断します。全酸価は良好。全酸価はmgKOH/gと新油値mgKOH/g以内にあり、良好と判断します。
報告№104-8044 報告№104-6072 | 分析№104-02040 分析№104-02161 | 104-02161 | オーバーホール後の初期試験を実施し、データから潤滑状態及び摩耗状態を調べた結果、摩耗粒子形態観察で外部から混入した鉄錆・砂が観察されました。現在のところ混入による影響は直ちにないと思われるものの、今後、これらの異物が摺動面に噛み込み摩耗が進行することが懸念されます。そのため、計画通りヶ月後に再度分析を実施し、汚染状況及び摩耗の進行状況を確認されることを推奨します。これらのことは、異常摩耗の早期発見パラメータであるフェログラフィーのIs値が、.と良好の範囲にあるものの、摩耗粒子形態観察の結果、外部から混入した鉄錆・砂が多く観察されたこと以上のことから判断しました。尚、主機停止中にマンホールから採油を実施しているため、油循環中の採油に比較して油中粒子が沈降して低濃度になっている部分を採油していると考えられます。したがって、油が循環している状態で採油を実施した場合に比較して、分析データが低くなり、異常な状態を見落としてしまう可能性がありますので、今後の採油は、停止直後、或いは、油循環中に採油を実施されることを併せて推奨します。
報告№109-09136 報告№111-00609 | 分析№109-001160 分析№111-002872 | 111-002872 | 潤滑油および軸受は継続使用可能な状態にあると判断します。但し、油中の汚染度がやや高いことから、以下の対策を推奨します。濾過油中の汚染度がやや高いことから、今後観察された摩耗粒子や異物が軸受摺動面に噛み込み摩耗が進行することが懸念されるため、可能であれば濾過を推奨します。最適な採油方法本試料油は、機器停止中に排油口から採油されています。機器が停止している状態では、別紙油中粒子の沈降の影響に示すように油槽内で撹拌がなくなり固形物が沈降するため、油中汚染度は高くなると推定されます。今後の採油は、極力運転中もしくは停止直後の油槽中層部から実施されることを推奨します。フェログラフィー・SOAP／D－SOAP前回に比較してSOAP／D－SOAPの結果で、鉄および錫濃度に大きな変化はなく、異常摩耗の早期発見パラメータであるフェログラフィーのIs値がのマイナス乗と良好でした。電子顕微鏡・X線マイクロアナリシス観察された粒子をSEM・XMAで詳細に分析した結果、粒子には鉄、マンガンが比較的多く含まれており、成分割合から粒子は主に主軸等から発生していると推定できました。計数汚染度前回同様に計数汚染度はやや高い値でした。フィルタ表面の異物観察で鉄錆等が観察されたことから、汚染度が高い要因は、摩耗と外部混入異物の影響と思われます。水分前回に比較して水分はからと大きな変化はなく、良好でした。前回に比較して粘度、全酸価、IR、RBOTの各データは良好でした。尚、別紙RBOTの減少傾向から油の余寿命を求めた結果、本試料は直近の更油から起算して稼働日数が年月まで使用可能であることが分かります。
報告№108-0477 報告№108-0477 | 分析№108-03456 分析№108-03456 | 108-03456 | 分析の結果、全てのデータが良好であることから、この油は継続使用可能であり、潤滑状態も正常と判断します。特性低下全ての項目が良好な範囲にあったことから特性低下は認められず良好と判断します。粘度は良好と判断します。粘度はmm/sと新油値mm/sに比較して、粘度変化率は-％で、当社推奨の管理限界値である±％以内にあり、良好と判断します。全酸価は良好と判断します。全酸価は.mgKOH/gと新油値.mgKOH/gに変化はなく、良好と判断します。有機物・有機化合物の結果、良好と判断します。有機物・有機化合物の結果、油劣化の兆候を示すカルボン酸の吸収が確認されていないことから、良好と判断します。酸化安定度の結果、良好と判断します。酸化安定度はminと当社推奨の管理限界値のmin以上であり、良好と判断します。色相は良好と判断します。色相はLと新油値のL.に比較して大きな変化はなく、良好と判断します。汚染は良好と判断します。水分は良好と判断します。水分はppmと当社推奨の管理限界値の以下であり、良好と判断します。汚染粒子数は良好と判断します。汚染粒子数はNAS級と当社推奨の管理限界値のNAS級以内にあり、良好と判断します。汚染物重量は良好と判断します。汚染物重量は.mg/mlと当社推奨の管理限界値のmg/ml以内にあり、良好と判断します。摩耗摩耗粒子の結果、金属接触が厳しい場合に発生するシビア粒子、外部から混入したと思われる砂等がやや多く観察されています。摩耗粒子の結果は良好と判断します。摩耗粒子の形態観察の結果、金属接触が厳しい場合に発生するシビア粒子、外部から混入したと思われる砂等が観察されたものの、異常摩耗の早期発見パラメータであるフェログラフィーのIs値がのマイナス乗と良好の範囲にあり、良好と判断します。金属濃度SOAPの結果は良好と判断します。金属濃度SOAPの結果、外部から混入したと思われる亜鉛、ケイ素が検出されています。金属濃度酸溶解法の結果は良好と判断します。金属濃度酸溶解法の結果、外部から混入したと思われるカルシウム、ナトリウムが検出されています。
報告№109-09136 報告№110-00719 | 分析№109-001160 分析№110-003332 | 110-003332 | 前回に比較してSOAP／D－SOAPの結果で、鉄および錫濃度に大きな変化はなく、異常摩耗の早期発見パラメータであるフェログラフィーのIs値がのマイナス乗と良好でした。前回に比較して計数汚染度はNAS級からNAS級にランク減少し、良好でした。IRIRの結果、前回同様に新油と異なるピークが確認されました。異種油が混入したか、或いは、油名が違う可能性があります。RBOTRBOTの結果、minと当社推奨の管理限界値以上にあるものの、前回同様に低い値でした。今後、酸化防止剤の減少に伴い、基油の劣化に進展することが懸念されます。潤滑油および軸受は継続使用可能な状態にあると判断します。なお、IRで新油と異なるピークが確認され、RBOTが新油に比較して低い値を示しており、異種油の混入、または油名の相違の可能性がありますので、これらのことについて再確認することを推奨します。
報告№105-0115 | 分析№105-00761 | 105-00761 | 濾過前の試料油を分析した結果、摩耗粒子形態観察で摩擦熱が高い場合に発生する球状粒子が多く観察されました。球状粒子は、異常の兆候を示す形態のパラメータで、この摩耗粒子が発生する場合、潤滑状態に注意が必要です。球状粒子の発生原因は、一般に、溶接工事、溶接作業などによる溶接スパッタの混入、電食による発生、厳しい金属接触による摩耗、が考えられます。球状粒子の発生原因が、の溶接スパッタの混入であれば、今後増加しないと思われますが、が考えられる場合は、原因を取り除かなければ球状粒子は増加すると考えられます。尚、今回観察された球状粒子は、採油前に油槽から仮設タンクに油を移送し、その後、採油・濾過を実施しているため、仮設タンク内に残留していたものを採取した可能性も考えられます。これらの障害発生に対する弊害を勘案の上、予防処置としてヶ月以内に再度分析を実施し、この球状粒子の増加の有無を確認されることと、仮設タンクに油を移送する場合は、可能であれば仮設タンク内を清掃することを推奨します。尚、念のため、主機の起動時、停止時の温度チャートから軸受温度に微妙な変化がないかを確認されることを推奨します。
報告№109-09094 報告№110-00627 | 分析№109-000873 分析№110-002738 | 110-002738 | は良好と判断します。尚、RBOTがminと新油値のminに比較してmin減少していました。このまま継続使用した場合、この減少傾向から限界値に到達するのは、別紙図RBOTの減少傾向に示すように時間と推定されました。潤滑油は継続使用可能な状態にあると判断します。≪状態監視とパラメータ≫分析の目的および各分析のパラメータは以下の通りです。特性低下目的：油の分析結果から、や劣化傾向ならびに添加剤の消耗程度、残存寿命などを確認する。粘度JISK全酸価JISK赤外線吸収スペクトルJISK酸化安定度試験JISK汚染目的：油の分析結果から、砂塵あるいは水・異種油などによるや、異物混入の有無を確認する。水分JISK計数汚染度JISB重量汚染度JISB光学顕微鏡観察摩耗目的：油中の摩耗粒子を分析する事により、回転・摺動部の潤滑状態、摩耗劣化の程度、余寿命などを解析する。摩耗診断電子顕微鏡観察JISKX線マイクロアナリシス油中金属濃度）JISK≪分析結果≫特性低下粘度：良好粘度値mm/sの新油値mm/sに対する変化率は-.％であり、当社推奨の管理限界値±％以内に留まっています。全酸価：良好全酸価.mgKOH/gは新油値の.mgKOH/gに比較し変化はないことから、問題は無いと判断します。赤外線吸収スペクトル：良好酸化安定度試験：良好酸化安定度試験の結果、数値minは当社推奨の管理限界値min以上に留まっており、現時点での使用は可能と判断します。汚染水分：良好水分値ppmは当社推奨の管理限界値以内に留まっています。計数汚染度：今回は実施していません。重量汚染度：今回は実施していません。光学顕微鏡観察：今回は実施していません。摩耗摩耗診断電子顕微鏡観察・X線マイクロアナリシス：今回は実施していません。油中金属濃度：今回は実施していません。
報告№108-5071 報告№110-00635 | 分析№108-02721 分析№110-002865 | 110-002865 | 潤滑油は継続続使用可能な状態にあるものの、今後は障害予防を目的に以下の対策を推奨します。分析周期の短縮今後、全酸価の上昇が予測されますので、分析周期を短縮して傾向監視を強化することを併せて推奨します。定期的な分析水分が前回同様に新油に比較して高い値を示しています。使用油であるAlphasynPGは、ポリグリコールベースの合成ギヤオイルであるため、水分を吸収しやすい特性があります。今後は定期的な分析により、水分濃度の増加とともに水分の影響による腐食摩耗の発生に注意し管理されることを推奨します。分析結果泡立ち試験の結果、消泡性能が低いと判断できる値であるものの、新油と同レベルにあり、水分が新油に比較して高い値でした。粘度粘度は.mm/sと新油値.mm/sに比較して、粘度変化率は+.％で、当社推奨の管理限界値である±％以内にあり、良好と判断します。泡立ち試験泡立ち試験は-と新油と同レベルにありました。水分はppmと新油値より高い値でした。全酸価全酸価は.mgKOH/gと新油値.mgKOH/gに比較して高いものの、IRの結果で油劣化の兆候を示すカルボン酸の吸収が確認されていないことから、良好と判断します。
報告№107-0366 報告№110-00541 | 分析№107-01900 分析№110-002445 | 110-002445 | 濾過前の試料油を分析した結果、水分が前回の.からppmに増加し、やや不良領域にありました。計数汚染度は前回のNAS級から、今回D級に約年ヶ月でランク増加し、やや不良領域にありました。・水分今後、水分の影響で発錆し、その影響で摩耗が発生する懸念があります。・汚染度の増加汚染度が増加した要因は、水分の影響と思われます。これらの障害発生に対する弊害を勘案の上、水分除去を推奨します。
報告№107-0260 報告№107-0260 | 分析№107-01411 分析№107-01411 | 107-01411 | 分析の結果、摩耗粒子の形態観察で～μmサイズの微小な疲労摩耗粒子が比較的多く観察されたことから、軸受軌道面ではマイクロフレーキングが発生しています。今後、転がり軸受の寿命の指標となるフレーキングに進展することが懸念されるため、ヶ月後に再度分析を実施し、摩耗の進行状況を確認することを推奨します。これらのことは、異常摩耗の早期発見パラメータであるフェログラフィーのIs値がの乗であったこと摩耗粒子形態観察の結果、～μmサイズの微小な疲労摩耗粒子が比較的多く観察されたこと以上のことから判断しました。計数汚染度は良好と判断します。計数汚染度は良好と判断します。計数汚染度はNAS級と当社推奨の管理限界値のNAS級以内にあり、良好と判断します。重量汚染度は.mg/mlでした。重量汚染度は.mg/mlでした。機器の潤滑状態フェログラフィーの結果、～μmサイズの微小な疲労摩耗粒子が観察されました。SOAPの結果、鉄および銅が検出されました。SOAPの結果、摩耗により発生した鉄および銅が検出されました。又、油の添加剤成分であるリン、亜鉛が検出されました。D－SOAPの結果、鉄および銅が検出されました。D－SOAPの結果、摩耗により発生する鉄および銅が検出されました。フェログラフィーの結果、～μmサイズの微小な疲労摩耗粒子が観察されました。フェログラフィーの結果、異常摩耗の早期発見パラメータであるIs値がの乗で、摩耗粒子形態観察の結果、～μmサイズの微小な疲労摩耗粒子が観察されました。
報告№101-0235 | 分析№101-02186 | 101-02186 | 分析の結果、全酸価、重量汚染度を除く項目は良好でした。重量汚染度がmg/mlと当社推奨の管理限界値を超え、全酸価が.mgKOH/gと高い値でした。光学顕微鏡写真に示すように茶色のスラッジが確認されており、汚染の要因は、この茶色のスラッジによるものと考えられました。但し、通常モービルヘビーメディアムJの場合、発生するスラッジは油の添加剤成分である亜鉛が析出したもので、D-SOAPで検出されることで確認できますが、今回の結果では検出されていません。したがって、スラッジは亜鉛の析出ではなく、油自身が劣化して発生したスラッジと考えられます。又、当社製清浄分散剤TS－を投与から年ヶ月経過しており、TS－の効果が低下したため、スラッジが発生したと考えられます。全酸価が高いのは、使用油のモービルヘビーメディアムJの場合、TS－を投与しても、全酸価は.mgKOH/g程度にしかならず、今回の分析結果では、およそ倍の.mgKOH/gに上昇しているため、油自身の劣化が進行しているものと考えられました。今後、この影響で金属表面の腐食による摩耗の進行が懸念されるため、至急更油が必要と判断します。又、既にスラッジが発生し、障害が発生しやすい状況になっており、配管内等に付着しているスラッジを除去するため、更油の前に、TS－投与と濾過を推奨します。更に、ロースラッジオイルと呼ばれるスラッジが発生しにくいタービン油もありますので、当社営業までご相談ください。尚、参考に使用油を使用してTS－を混合し、効果を確認しました。その結果、下表に示す通りTS－により％のスラッジが除去でき、更に濾過を実施することで系内が清浄になります。
報告№108-0227 報告№112-00669 | 分析№108-01664 分析№112-003116 | 112-003116 | 潤滑油は継続使用可能な状態にあると判断します。分析の結果、今回の分析データは、年前の前回データに比較し、～μmの粒子サイズが減少していたことがわかりました。潤滑油をフィルタで濾過し表面を観察したところ、鉄錆、砂等が観察されたことから、汚染度が高い要因は、採油時に混入したものか、或いは、ドレンプラグに沈殿していた外部混入異物を採取した影響と思われました。汚染度は低下していることから、潤滑状態に影響はなく、振動値も変化は見られないと思われますが、場合によっては異常振動に進展することもあることから、今後、再分析により状態監視を継続することを推奨します。軸受は継続使用可能な状態にあると判断します。但し、切削摩耗や凝着摩耗が発生していることから、以下の対策を推奨します。定期的な分析今後懸念される切削摩耗や凝着摩耗の進行を監視するため、定期的に分析を実施することを推奨します。最適な採油方法本試料油は、機器停止中にドレンプラグから採油されているため、分析データが高濃度に出ていると推定されます。正確なデータによる診断を行うためにも、今後の採油は、極力運転中もしくは停止直後の油槽中層部から実施されることを推奨します。軸受の摩耗状態はフェログラフィーおよびSOAP／D-SOAPの結果から総合的に判断した結果、継続使用は可能ですが、機器の機能を保持するためにも傾向管理が有用と考えます。フェログラフィー【定量分析：Is値】Is値は異常摩耗の早期発見パラメータのつで、摩耗粒子を定量化するために用います。今回のIs値はの乗と高い値でした。フェログラフィー【定性分析：摩耗粒子および摩耗形態観察】分析結果から比較的多く観察された摩耗粒子は、以下の通りでした。切削粒子・異物や金属表面の微小突起による切削摩耗により発生。シビア粒子・潤滑状態がやや厳しい凝着摩耗により発生。金属潤滑部が局部的に油膜切れを起していると考えられます。観察された摩耗粒子の中でも切削粒子、シビア粒子は、注意が必要です。切削摩耗は、他の摩耗形態に比較して摩耗進行速度が速く注意が必要で、定期的なトライボ診断による状態監視が必要と考えます。切削摩耗の原因となる混入異物が残留している場合、この異物により切削摩耗が継続して発生する可能性があります。シビア粒子は、凝着摩耗に分類されます。この摩耗粒子は、摺動面で凝着、破断を繰り返し、この過程で生じる移着粒子が成長して摩耗粒子となります。そのため、摺動面では局部的に油膜切れが発生していることを示しています。この状態が継続した場合、摩耗粒子のサイズは徐々に大型化していき、軸受の損傷に至る場合がありますので、傾向監視が必要です。Iカップリング発光分光分析【SOAP／D-SOAP】検出された金属元素から発生箇所を推定すると、以下の通りでした。鉄、鉛、銅、ニッケル、錫・軸受等リン、亜鉛・添加剤ナトリウム、ホウ素・外部混入異物軸受の摩耗深さ分析結果から軸受メタルの摩耗深さを求めました。更油およびメタルの交換時期などの情報が不明であるため、過去の分析データの中で、SOAPの結果で得られている最も高い錫濃度ppmと油量Lから計算しました。その結果、メタル表面の平均的な摩耗深さは.μmとなり、メタルの表面粗さを軸受表面の一般的な粗さであるμmと仮定すると、摩耗は軽微であると推定されます。計数汚染度は、NAS級と当社推奨の管理限界値に到達していました。フィルタ表面の異物観察で金属片、鉄錆、砂等が観察されたことから、汚染度が高い要因は、摩耗と外部混入異物の影響と思われます。粘度、水分、酸価、IRの各データは良好でした。
報告№109-09136 報告№111-00386 | 分析№109-001160 分析№111-001853 | 111-001853 | 潤滑油および対象設備は継続使用可能な状態にあると判断します。但し、摩耗の進行が懸念されるため、以下の対策を推奨します。切削摩耗の進行を監視するため、定期的に分析を実施し、摩耗の進行状況を確認することを推奨します。再分析の時期を理論的に求めたところ、最短で約時間となります。この時間は、油中汚染物が均一になるために必要とする時間であり、この時間を経過すれば、油が入れ替わっていても再分析の結果から状態の傾向を確認することが可能となります。そのため、試運転などで数時間の運転が可能であれば、より的確に状況が確認できますので再分析を推奨します。フェログラフィー異常摩耗の早期発見パラメータとして摩耗粒子を定量化して評価するフェログラフィーのIs値は、潤滑状態が正常なのマイナス乗でした。摩耗粒子の形態で比較的多く観察された粒子は、潤滑状態が正常な場合に発生する摩耗粒子、異物の噛み込みなどで発生する切削粒子でした。これらの摩耗粒子が観察された場合、潤滑部では正常なマイルド摩耗と異物による切削摩耗が発生していることが分かります。切削摩耗は、他の摩耗形態に比較して摩耗進行速度が速く注意が必要で、定期的なトライボ診断による状態監視が必要と考えます。切削摩耗の原因となる混入異物が残留している場合、この異物により切削摩耗が継続して発生する可能性があります。Iカップリング発光分光分析供試の潤滑油を分析した結果、検出された金属元素は、SOAPの結果表に示すように、鉄、錫、リン、カルシウム、バリウム、ケイ素、ナトリウムが検出されました。これらの検出された金属元素から発生箇所を推定すると鉄、錫・軸受・ギヤ等リン・オイル添加剤カルシウム、バリウム、ケイ素、ナトリウム・外部混入異物であると思われます。このうち、機械部品が摩耗したと思われる元素はのグループです。バックラッシ過去の分析結果から最も高い鉄濃度と、ご提供頂いた歯車に関する情報からシングルヘリカル段増速ギヤのバックラッシを求めました。その結果、ギヤ歯面に摩耗が集中していたと仮定した場合、バックラッシの増加は×-と推定されました。バックラッシ増加分の上限値は、メーカにより差異はあるものの、当社の推奨するバックラッシは、一般に推奨されるμmを管理目安にしており、今回のデーターが初期値からの増加量と仮定した場合、この値に比較して十分小さい値です。水分、計数汚染度、重量汚染度は共に良好でした。粘度、全酸価、RBOT、IRの各データーは良好でした。尚、別紙RBOTの減少傾向から油の余寿命を求めた結果、この減少傾向のまま継続使用した場合は、年月には限界値に到達すると推定されます。
報告№108-0227 報告№110-00234 | 分析№108-01664 分析№110-000910 | 110-000910 | 前回同様にを示す粘度、水分、全酸価の各データは良好でした。潤滑油は継続続使用可能な状態にあると判断します。は良好と判断します。粘度粘度は.mm/sと新油値mm/sに比較して、粘度変化率は-.％で、当社推奨の管理限界値である±％以内にあり、良好と判断します。水分は.ppmと当社推奨の管理限界値の以下であり、良好と判断します。全酸価全酸価は.mgKOH/gと新油値.mgKOH/g以内にあり、良好と判断します。
報告№104-4548 報告№104-0236 | 分析№104-01752 分析№104-01815 | 104-01815 | リクレーマB走行用減速機の潤滑油を分析し、トライボ診断を実施しました。その結果、以下の通りでした。減速機の潤滑状態減速機の潤滑状態を知るためフェログラフィー及びSOAP／D-SOAPを実施しました。その結果、ギヤ歯面の摩耗が支配的であり、比較的マイルドな摩耗状態で進行していることが確認されました。D-SOAPの鉄濃度と油量リットルから計算によって求めた摩耗体積はmmとなります。減速機の構造、各ギヤのモジュール、歯数、歯幅、初期のバックラッシ等の情報が確認できれば、計算によってもとめた摩耗体積からこれまでのバックラッシ増加量を求め、更に、バックラッシ増加量を設計許容値に照合することで減速機の点検要否を検討することが可能となります。非分解による設備診断を推進する上で必要な、これらの情報を是非ご提供下さい。尚、ギヤ歯面の摩耗はマイルドな摩耗状態で進行していますが摩耗の進行状況を確認することはCBMを推進する上では重要です。傾向監視のための採油周期の検討には、回転数、濾過システムの有無および仕様等が必要ですのでこれらの内容をご提示下さい。潤滑油の劣化潤滑油の劣化状況を確認するため、全酸価及びIRを実施しました。その結果、全酸価が.mgKOH/gと新油値の.mgKOH/g以内にあり、且つ、IRの結果、新油のスペクトルに比較して変化がないことから、この油は継続使用可能と判断します。
報告№108-0496 報告№108-0496 | 分析№108-03561 分析№108-03561 | 108-03561 | 分析の結果、摩耗の安定が確認され、潤滑状態は正常と判断します。これらのことは、前回に比較して、計数汚染度はランク減少し、SOAP／D-SOAPの鉄および錫濃度に変化がないこと異常摩耗の早期発見パラメータであるフェログラフィーのIs値がのマイナス乗と良好の範囲にあること以上のことから判断しています。は良好と判断します。計数汚染度は良好と判断します。計数汚染度はNAS級と当社推奨の管理限界値のNAS級以内にあり、良好と判断します。重量汚染度は良好と判断します。重量汚染度は.mg/mlと当社推奨の管理限界値のmg/ml以内にあり、良好と判断します。機器の潤滑状態機器の潤滑状態は正常と判断します。SOAPの結果は良好です。SOAPの結果、油の添加剤成分であるリンが検出されています。摩耗により発生する鉄および錫が検出されていないことから、良好と判断します。D－SOAPの結果は鉄が検出されています。D－SOAPの結果、摩耗により発生する鉄が検出されています。フェログラフィーの結果は良好です。異常摩耗の早期発見パラメータであるフェログラフィーのIs値がのマイナス乗と良好の範囲にあることから、潤滑状態は正常と判断します。
報告№104-4548 報告№104-0236 | 分析№104-01752 分析№104-01799 | 104-01799 | Dミル回転分級機減速機の潤滑油を分析し、トライボ診断を実施しました。その結果、以下の通りでした。減速機の潤滑状態減速機の潤滑状態を知るためフェログラフィー及びSOAP／D-SOAPを実施しました。その結果、ギヤ歯面の摩耗が若干発生していることが確認されましたが、継続使用可能な状態にあると判断します。D－SOAPの鉄濃度と油量リットルから計算によって求めた摩耗体積はmmとなります。減速機の構造、各ギヤのモジュール、歯数、歯幅、初期のバックラッシ等の情報が確認できれば、計算によってもとめた摩耗体積からこれまでのバックラッシ増加量を求め、更に、バックラッシ増加量を設計許容値に照合することで減速機の点検要否を検討することが可能となります。非分解による設備診断を推進するために是非、これらの情報をご提供下さい。尚、ギヤ歯面の摩耗はマイルドな状態で発生していますが、摩耗の進行を把握するには定期的な分析による傾向監視を実施することを推奨します。傾向監視のための採油周期の検討には、回転数、濾過システムの有無および仕様等が必要ですのでこれらの内容をご提示下さい。潤滑油の劣化潤滑油の劣化状況を確認するため、全酸価及びIRを実施しました。その結果、全酸価が.mgKOH/gと新油値の.mgKOH/gに比較して高い値でした。しかし、IRの結果、新油のスペクトルに比較して変化がないことから、この油は継続使用可能と判断します。
報告№109-09136 報告№113-00228 | 分析№109-001160 分析№113-000875 | 113-000875 | 分析の結果、すべてのデータは正常な範囲にあることから潤滑油は継続使用可能な状態にあると判断します。軸受は継続使用可能な状態にあると判断します。但し、メタル主成分の錫が検出されました。この濃度であれば、直ちに異常な状態に進むことはないと判断しますが、今後の摩耗進行の有無を確認するためにも傾向監視を継続することが有効です。ヶ月後に再分析今後、軸受メタルの摩耗が進行するのか、或いは、安定するかを確認する必要があるため、ヵ月後に回目の初期試験を実施し、軸受メタルの摩耗の進行状況を確認することを推奨します。軸受メタルの情報提供今後軸受メタルの摩耗が進行した場合、摩耗程度を評価する必要がありますので、次回分析時には、メタルサイズ、油量、メタルの使用開始時期をお知らせください。はフェログラフィーおよびSOAP/D-SOAPの結果から総合的に判断した結果、継続使用は可能ですが、今後の機器の機能を確認するためにも傾向管理が有用と考えます。フェログラフィー【定量分析：Is値】Is値は異常摩耗の早期発見パラメータのつで、摩耗程度を定量化するために用います。Is値は前回に比較して、のマイナス乗から変化はなく、低い値でした。フェログラフィー【定性分析：摩耗粒子および摩耗形態観察】分析結果から観察された全ての粒子量は少でした。Iカップリング発光分光分析【SOAP/D-SOAP】検出された金属元素から発生箇所を推定すると、以下の通りでした。鉄、銅、錫・軸受等カルシウム、ナトリウム・外部混入異物メタルの摩耗D-SOAPで錫が検出されたことから、軸受の摩耗が発生していると推定されます。今後、さらに摩耗が進行することが懸念されます。前回に比較して、計数汚染度はNAS級からNAS級にランク低下し、管理限界値以下であり、良好でした。前回同様にIR、RBOTの各データは良好でした。
報告№104-0378 報告№105-6031 | 分析№104-02669 分析№105-01029 | 105-01029 | オーバーホールヶ月後に初期試験を実施した結果、摩耗は安定していると判断します。これらのことは、前回に比較して、計数汚染度はランク減少したことSOAP／D-SOAPの結果、鉄及び錫濃度に変化がないこと異常摩耗の早期発見パラメータであるフェログラフィーのIs値が.と良好の範囲にあること以上のことから判断しました。
|  | 114-000637 | 軸受は継続使用可能な状態にあると判断します。異常摩耗の早期発見のパラメータであるIs値は、前回の-レベルから-レベルに低下し、正常です。また、観察された粒子は極少量だったことから、は良好と判断します。余寿命評価潤滑状態の異常の早期発見パラメータであるIs値は、前回に比較して低下していることから、Is値からは余寿命を予測することは出来ませんでした。現状の摩耗状態は安定しており、今後の運転状況に大きな変化がなければ、前回採油から今回採油までの稼働時間である時間は継続使用可能な状態にあると思われます。
報告№109-09136 報告№110-00013 | 分析№109-001160 分析№110-000056 | 110-000056 | ・摩耗状態SOAP／D－SOAPの鉄および錫濃度、フェログラフィーのIs値が良好の範囲にありました。・汚染度計数汚染度は浄油前に比較してNAS級からNAS級にランク減少し、重量汚染度は.mg/mlから.mg/mlに上昇したものの良好の範囲にあることから、浄油の効果が確認されました。・浄油前同様に粘度、水分、全酸価、IR、RBOTの各データは良好でした。結論汚染度が改善されたことから、再度使用可能な状態にあると判断します。
報告№104-4042 報告№104-4042 | 分析№104-02027 分析№104-02027 | 104-02027 | 送風機の軸受は、今後の運転時間や運転状況が、特に変化のない運転であれば、少なくとも年間は継続使用可能な状態にあると判断します。これらのことは、以下の結果から判断しました。計数汚染度がNAS級と当社推奨の管理限界値以内にあった。SOAP／D-SOAPの結果、軸受メタルの主成分である錫が検出されなかった。異常摩耗の早期発見パラメータであるフェログラフィーのIs値がのマイナス乗と良好の範囲にあった。本試料油は継続使用可能な状態にあると判断します。粘度は良好と判断します。粘度は.mm/sでした。油名が不明であるため判定できないものの、仮にVGの粘度グレードの潤滑油を使用することになっていたとしますと、本データはVGの規格値内にありますので、良好と判断できます。尚、軸受に異常が確認されなかったことからも、VGを使用できることが確認できています。水分は良好と判断します。水分はppmと当社推奨の管理限界値の以下にあり、良好と判断します。全酸価は良好と判断します。全酸価は.mgKOH/gでした。全酸価は新油値との比較により判定しますが、油名が不明であるため、新油値との比較による判定はできませんでした。但し、今回データは全酸価の管理基準値が最も厳しい無添加タービン油の管理基準値.mgKOH/g以内にあることから、良好と判断できます。IRは良好と判断します。IRは、下チャートに示すように油劣化の兆候を示すカルボン酸の吸収が確認されていないため良好と判断します。尚、IR法は、新油スペクトルとの比較により劣化を判定するため、油名及び新油をご提供下さい。計数汚染度は良好と判断します。計数汚染度はNAS級と当社推奨の管理限界値のNAS級以内にあり、良好と判断します。重量汚染度は良好と判断します。重量汚染度は.mg/mlと当社推奨の管理限界値のmg/ml以内にあり、良好と判断します。機器の潤滑状態本機器の軸受は、今後の運転時間や運転状況が、特に変化のない運転であれば、少なくとも年間は継続使用可能な状態にあると判断します。SOAPは良好でした。SOAPの結果、軸受メタルの主成分である錫などの金属元素は検出されておらず良好と判断します。D－SOAPは良好でした。D－SOAPの結果、軸受メタルの主成分である錫などの金属元素は検出されておらず良好と判断します。フェログラフィーの結果、潤滑状態は良好と判断します。フェログラフィーの結果、異常摩耗の早期発見パラメータであるIs値がのマイナス乗と良好の範囲にあり、且つ、異常摩耗の兆候を示すシビア粒子等の摩耗粒子がほとんど観察されていないことから、今後の運転時間や運転状況が、特に変化のない運転であれば、軸受は少なくとも年間は継続使用可能な状態にあると判断します。
報告№109-09136 報告№112-00525 | 分析№109-001160 分析№112-002162 | 112-002162 | 潤滑油は継続使用可能な状態にあると判断します。油中金属濃度Iカップリング発光分光分析【SOAP／D－SOAP】検出された金属元素から発生箇所を推定すると、以下の通りでした。鉄、亜鉛・シリンダ内壁、ポンプ内部等リン・添加剤カルシウム、ナトリウム・外部混入異物前回に比較して計数汚染度はNAS級からNAS級にランク上昇しているものの、重量汚染度は.mg/mlから.mg/mlに減少し、共に当社推奨の管理限界値以下にあり、良好でした。．IRは良好でした。
報告№108-0411 報告№109-09641 | 分析№108-02745 分析№109-003862 | 109-003862 | ・摩耗状態油中金属濃度を発光分光法により分析した結果、検出された金属は鉄でしたが、これらの金属の中には、外部から混入したと思われる鉄錆があることが分かりました。観察された摩耗粒子の材質と形態を、SEM・XMAで詳細に観察した結果、酸素、鉄、クロム、マンガン、ニッケルを含む粒子が確認されたことから、これらの粒子はステンレス鋼製の主軸や転がり軸受の摩耗により発生したものと思われました。異常摩耗の早期発見パラメータであるフェログラフィーのIs値がのマイナス乗であるため、現状の潤滑状態は良好と判断しますが、観察され粒子の中に鉄錆等の異物があることから、この異物が潤滑部に噛み込んだ場合摩耗が進行することがあります。・汚染度計数汚染度は水分の影響でセンサーエラーを起こし、測定不能でした。重量汚染度はmg/mlと当社推奨の管理限界値に到達していました。フィルタ表面の異物観察で鉄錆、砂等が観察されたことから、汚染度が高い要因は、外部混入異物の影響と思われます。・水分がppmと当社推奨の管理限界値を超えていました。今後、水分の影響で発錆し、その影響で摩耗が発生する懸念があります。潤滑油および対象設備は、以下の対策が必要です。水分の影響で金属表面で腐食摩耗が発生するとともに、発生した鉄錆等の粒子が潤滑部に噛み込み摩耗が進行することもあるため、更油または濾過により水分を除去し予防する必要があると判断します。水分が混入した要因は、お客様からの情報によれば、メカニカルシール摺動面の摩耗である可能性が考えられます。メカニカルシールの点検を実施するとともに、今後は異物の噛み込みによる摩耗の進行を監視するため、定期的に分析を実施し、摩耗の進行状況を確認することを推奨します。次回分析の時期を理論的に求めたところ、最短で約時間となります。この時間は、油中汚染物が均一になるために必要とする時間であり、この時間を経過すれば、再分析の結果から状態の傾向を確認することが可能となりますので、これを参考に次回分析時期を検討されることを提案します。水分は当社推奨の管理限界値を超えていました。粘度粘度はmm/sと新油値mm/sに比較して、粘度変化率は+.％で、当社推奨の管理限界値である±％以内にあり、良好と判断します。水分はppmと当社推奨の管理限界値のを超えていました。全酸価全酸価は.mgKOH/gと新油値.mgKOH/g以内にあることから、良好と判断します。IRIRの結果、油劣化の兆候を示すカルボン酸の吸収が確認されず、且つ、新油のスペクトルパターンとほぼ一致していることから、良好と判断します。計数汚染度は水分の影響でセンサーエラーを起こし測定不能でした。重量汚染度は当社推奨の管理限界値に到達していました。計数汚染度計数汚染度は水分の影響でセンサーエラーを起こし測定不能でした。重量汚染度はmg/mlと当社推奨の管理限界値のmg/mlに到達していました。機器の潤滑状態摩耗粒子診断の結果、外部から混入したと思われる鉄錆、砂等が比較的多く観察されました。SOAPによる油中金属濃度SOAPによる油中金属濃度の結果、油の添加剤成分であるリンが検出されました。SOAPによる油中金属濃度SOAPによる油中金属濃度の結果、鉄、外部から混入したと思われる亜鉛、カルシウム、ナトリウムが検出されました。摩耗粒子診断異常摩耗の早期発見パラメータであるIs値がのマイナス乗と良好の範囲にあるものの、摩耗粒子の形態観察の結果、外部から混入したと思われる鉄錆、砂等が比較的多く観察されました。SEM・XMA摩耗粒子診断で観察された粒子をSEM・XMAで詳細に観察した結果、酸素、鉄、クロム、マンガン、ニッケルを含む粒子が観察されました。
報告№102-0111 報告№102-0111 | 分析№102-00856 分析№102-00856 | 102-00856 | 分析の結果、を示す粘度、水分、全酸価、IR、RBOTの各データは当社推奨の管理目安内にあり、この油は継続使用可能と判断します。一方、本試料油は、μmサイズのフィルタが設置されており、フィルタにより油中の粒子が除去されています。したがって、このフィルタの濾過による減少率を考慮して潤滑状態を解析する必要があります。解析を行うための基本的な理論は、別添資料潤滑油中摩耗粒子の平衡濃度の計算に示す摩耗粒子が平衡濃度に到達することを基に解析を進めます。フィルタによる油中の摩耗粒子の減少率はフィルタの入口と出口の汚染度を評価し、その結果から求めますが、今回はフィルタの出口から採取した試料がありませんので、減少率を濾過能力が良好とされる一般的な減少率.として解析を進めます。減少率はフィルタの吐出量と総油量との比から換算します。本機のフィルタの吐出量は毎時L、設備油量はLですので減少率は.となります。フィルタにより時間で.％の粒子が減少するとした場合、油がパスして増加する粒子数は、今回計数汚染度の～μmレンジですと個/mlの.％の個/mlとなります。更に、この発生粒子数から平衡濃度を計算します。平衡濃度は下式により求めます。平衡濃度＝発生粒子数／減少率・式フィルタが設置されていない場合の減少率を.とすると平衡濃度は個/mlとなります。このことから分かるように、本試料油中の汚染度は、フィルタが設置されていることでNAS級と清浄になっていますが、フィルタがないと仮定した場合、計算により求めたように～μmレンジの汚染度はNAS級の汚染状態になる可能性を示唆するものととらえる事が出来ます。他のレンジを同様に計算すると以下のようになり、NAS級となります。～～～～以上等級級以上のことから、フィルタの影響で汚染状態は清浄になってはいるものの、実際は若干メタルコンタクトが発生していると思われます。尚、傾向を見るため、制御油タンクから採油すると同時にフィルタ出口から採油を実施し、分析結果から減少率を導き、その減少率を上記方法によりフィルタがない場合の粒子数を求め、その粒子数の変化により金属接触が進行しているか落ち着いてきているのかを確認されることを推奨します。
報告№102-8008 | 分析№102-00137 | 102-00137 | オーバーホールヶ月程度経過した時点で採油し、分析を実施した。その結果、フェログラフィーを除く項目は良好でした。フェログラフィーの結果、摩耗の過酷度を示すIs値がと良好の範囲にあるものの、摩耗粒子の形態観察結果から、摺動面の微小突起や異物の噛み込みの影響で発生した切削粒子や、厳しい金属接触が起きている場合に発生するシビア粒子が観察されました。これは初期のなじみ摩耗が発生していたと考えられます。今回のようになじみ過程で大型のシビア粒子が観察された場合は、なじみ過程が正常に終了していない場合があり、異常摩耗に進展することも懸念しなければなりません。なじみ過程が正常な状態で終了した場合、大型のシビア粒子は観察される事が少なく、従って、今回のなじみ過程では、局部的な金属接触がごく一部で発生したと考えられます。この接触が、既に正常な状態に推移しているか、或いは、進行しているのかを確認するためには、ヶ月後に回目の初期試験を実施されることを推奨します。
報告№109-09136 報告№113-00055 | 分析№109-001160 分析№113-000190 | 113-000190 | グリースグリースの酸化劣化はありませんでした。しかし、IRの結果、異種グリースの混入、またはグリース名の誤りなどが考えられます。軸受は継続使用可能な状態にあると判断します。但し、将来的な摩耗進行の有無を確認するためにも傾向監視を継続することが有効です。異種グリースの混入およびグリース名の確認分析データから新グリースと一致しないデータが確認されたことから、異種グリースの混入またはグリース名が違っている可能性があります。グリースは設備の条件にあった適正な性能のものを使用することが重要であるため、異種グリースの混入の有無、グリース名を再確認することを推奨します。定期的な分析定期的に分析を実施することにより、データの変化から異常の兆候を早期に発見することが可能となります。また、今回は対象設備の初回分析であるため、あと最低でも回分析を実施し、分析データの変化を確認することを推奨します。尚、SOAP-Tの鉄濃度が比較的高く、今後疲労摩耗の進行が懸念されるため、出来るだけ早めに回目の分析を実施することを推奨します。グリースの物理的性状グリースの物理的性状は、滴点、酸価、水分、IRの結果から、劣化はなく良好と判断します。しかし、IRで新グリースと使用グリースのスペクトルパターンは一致していない箇所が確認されました。滴点滴点は、と新グリース値に比較して変化はなく、良好と判断します。酸価・IR酸価劣化の進行度は、酸価およびIRの結果から総合的に判断します。酸価は、mgKOH/gと新グリース値.mgKOH/gに比較すると高い値でしたが、IRの結果から、グリースの酸化劣化の兆候を示すカルボン酸の吸収が確認されないことから、酸化劣化はしていないと判断します。しかし、IRチャートの結果、新グリースと使用グリースのスペクトルパターンは一致していない箇所が確認されました。水分は、ppmと新グリース値のppm以下にあり、良好と判断します。ちょう度ちょう度は、採取試料が不足のため測定することが出来ませんでしたが、上記の項目の結果をもってグリースの物理的性状の判断を行いました。はフェログラフィーおよびSOAP-Tの結果から総合的に判断した結果、継続使用は可能ですが、機器の機能を確認するためにも傾向管理が有用と考えます。フェログラフィー【定性分析：摩耗粒子および摩耗形態観察】観察された代表的な摩耗粒子は、以下の通りでした。疲労摩耗粒子・繰返し応力を受けて発生。転がり軸受の疲労摩耗の中でも、フレーキングに注意が必要です。今回フレーキング粒子は確認されませんでしたが、微小なフレーキングが発生している場合、表面層の亀裂は軸受の内層部に向かって進展し、亀裂同士がつながり大型剥離の原因となりやすく、結果として軸受の損傷原因となることが知られています。Iカップリング発光分光分析【SOAP-T】検出された金属元素から発生箇所を推定すると、以下の通りでした。鉄・軸受等錫、リン、亜鉛、カルシウム、バリウム、ケイ素、ナトリウム・添加剤、増ちょう剤、外部混入異物錫が検出されています。通常、錫は軸受等から発生することが多いですが、以下表に示すとおり、ご提供いただいた新グリースのSOAP-Tで錫が検出されたことから、給脂したグリースに元々含まれていた可能性が高いと考えられます。
報告№109-09136 | 分析№109-001160 | 113-002311 | 潤滑油および減速機は継続使用可能な状態にあると判断します。異常摩耗の早期発見のパラメータであるIs値は、レベルと正常です。また、異常摩耗の兆候を示す摩耗粒子が顕著に観察されなかったことから、は良好と判断します。粘度、水分、酸価の各データは良好です。
報告№109-09136 報告№112-00363 | 分析№109-001160 分析№112-001501 | 112-001501 | 更油からの経過日数をもとに潤滑油の余寿命を評価したところ、潤滑油は定検までのヶ月間は使用可能と判断できました。次回定検時に更油を実施しない場合は、酸化安定度を知るための分析を実施し、余寿命を確認することを推奨します。酸化安定度はminであり、当社推奨の管理限界値のmin以上であることから、良好と判断します。
報告№108-8021 報告№108-8021 | 分析№108-03259 分析№108-03259 | 108-03259 | 分析の結果、全てのデータが良好であることから、この油は継続使用可能であり、潤滑状態も正常と判断します。但し、粘度は.mm/sと新油値.mm/sに比較して、粘度変化率は-％で、当社推奨の管理限界値である±％以内にあるものの、低下しています。粘度が低下した要因は、異種油の混入、または、潤滑油の分子がせん断作用を受け粘度が低下したことなどが考えられます。今後、粘度が低下したことにより油膜が保持されにくくなり、シリンダ摺動面等で摩耗が進行することが懸念されるため、更油を推奨します。特性低下粘度は当社推奨の管理限界値内にあるものの、低下していることがわかりました。粘度は低下しています。粘度は.mm/sと新油値.mm/sに比較して、粘度変化率は-％で、当社推奨の管理限界値である±％以内にあるものの、低下しています。全酸価は良好と判断します。全酸価は.mgKOH/gと新油値.mgKOH/gに比較して高い値であるものの、有機物・有機化合物の結果で油劣化の兆候を示すカルボン酸の吸収が確認されていないことから、良好と判断します。有機物・有機化合物の結果、良好と判断します。有機物・有機化合物の結果、油劣化の兆候を示すカルボン酸の吸収が確認されていないことから、良好と判断します。酸化安定度の結果、良好と判断します。酸化安定度はminと当社推奨の管理限界値のmin以上であり、良好と判断します。色相は良好と判断します。色相はLと新油値のLに比較して大きな変化はなく、良好と判断します。汚染は良好と判断します。水分は良好と判断します。水分はppmと当社推奨の管理限界値の以下であり、良好と判断します。汚染粒子数は良好と判断します。汚染粒子数はNAS級と当社推奨の管理限界値のNAS級以内にあり、良好と判断します。汚染物重量はmg/mlとなっています。汚染物重量はmg/mlとなっています。摩耗摩耗は正常と判断します。摩耗粒子の結果は良好です。異常摩耗の早期発見パラメータであるフェログラフィーのIs値がのマイナス乗と良好の範囲にあり、潤滑状態も正常と判断します。金属濃度SOAPの結果は良好です。金属濃度SOAPの結果、油の添加剤成分であるリン、外部から混入したと思われる亜鉛、カルシウム、アルミニウムが検出されています。金属濃度酸溶解法の結果は良好です。金属濃度酸溶解法の結果、外部から混入したと思われるカルシウム、ナトリウムが検出されています。
報告№107-0366 報告№111-00761 | 分析№107-01900 分析№111-003836 | 111-003836 | 濾過前の試料油を分析した結果、前回に比較して水分がppmからppmに増加し、処置領域にありました。摩耗粒子の形態観察の結果、腐食により発生する赤錆が比較的多く観察されました。水分の増加今後、水分の影響により腐食摩耗が進展することが懸念されます。腐食摩耗水分が増加していたことから、油槽内では腐食摩耗が発生していることが分かりました。腐食摩耗により発生した赤錆が軸受摺動面に噛み込み摩耗が進行することが懸念されます。これらの障害発生に対する弊害を勘案の上、水分除去および濾過を推奨します。また、水分の混入経路を特定しなければ、再び水分の混入が継続する可能性がありますので、水分の混入経路を特定されることを併せて推奨します。
報告№105-0284 | 分析№105-01810 | 105-01810 | 粘度がmm/sと新油のmm/sに比較して、粘度変化率は+％で、処置領域にありました。現在、ISOVGからISOVGに移行しているため異常ではなく、本試料油は継続使用可能と判断します。
報告№109-09084 報告№109-09084 | 分析№109-000732 分析№109-000732 | 109-000732 | トライボ診断の結果、泡立ち試験を除く項目は良好です。泡立ち試験の結果は、一般的には消泡性能が低くいと判断できる値の-ですが、新油値の-と同レベルにあったため、良好と判断します。機器の潤滑状態潤滑状態指数はのマイナス乗と濾過設備のない機器であれば正常な潤滑状態にあると判断できます。しかし、フィルタが設置されているため、別紙インライン・オフラインフィルタの影響に示すとおり、粒子の大部分は捕捉され、異常な摩耗状態が発生したとしても正常な潤滑状態にあると誤認してしまう可能性があります。これらのフィルタの影響を検討した結果、ギヤは継続使用可能な状態にあると思われますが、潤滑状態指数は摩耗がやや厳しい状態であるの乗領域にあると推定できます。推定結果は、フィルタの濾過効率を仮定して求めたものですが、フィルタがない状態では油中の粒子濃度は現在より高いことは明らかです。そのためヶ月後に再度分析を実施し、摩耗進行の有無を確認することを推奨します。泡立ち試験の結果、消泡性能が低いと判断できる値であるものの、新油と同レベルにあると判断します。粘度は良好。粘度はmm/sと新油値.mm/sに比較して、粘度変化率は-.％で、当社推奨の管理限界値である±％以内にあり、良好と判断します。粘度はmm/sとなっています。粘度はmm/sとなっています。粘度指数はとなっています。粘度指数はとなっています。泡立ち試験は-となっています。泡立ち試験は-と新油と同レベルにあり、消泡性能が新油と同レベルにあると判断します。水分は良好。水分はppmと当社推奨の管理限界値の以下であり、良好と判断します。全酸価は良好。全酸価は.mgKOH/gと新油値.mgKOH/gに比較して高いものの、IRの結果で油劣化の兆候を示すカルボン酸の吸収が確認されていないことから、良好と判断します。機器の潤滑状態精密な濾過設備がない機器であれば、潤滑状態指数は正常の範囲にあると判断します。潤滑状態指数は正常の範囲にあると判断します。異常摩耗の早期発見パラメータである潤滑状態指数がのマイナス乗と精密な濾過設備がない機器であれば、潤滑状態指数は正常の範囲にあると判断します。
報告№109-09136 報告№110-00282 | 分析№109-001160 分析№110-001088 | 110-001088 | ・摩耗状態前回に比較してD－SOAPの鉄が検出されたものの、異常摩耗の早期発見パラメータであるフェログラフィーのIs値がの乗と良好でした。・汚染度前回に比較して計数汚染度はNAS級からNAS級にランク減少しているものの、重量汚染度は前回同様にmg/mlと当社推奨の管理限界値を超えていました。D－SOAPで油の添加剤成分である亜鉛、カルシウムが検出され、フィルタ表面の異物観察で表面が茶褐色になっていることから、汚染度が高い要因は、油の添加剤成分の析出と石炭粉等の外部から混入したと思われる異物の影響と思われます。結論機器の健全性異常な摩耗は確認されず、対象設備は継続使用可能な状態にあると判断します。作動油取替えの検討重量汚染度およびD－SOAPの結果から、油中にスラッジと石炭粉等の外部混入物が確認されたため、作動油を継続使用するには以下の対策が必要です。本作動油には、バルブ類の動作障害の原因となる粘着性のあるスラッジが確認されたため、継続使用にはスラッジの除去が必要と思われます。除去方法は、当社製清浄分散剤TS－の投与と濾過を推奨します。なお、TS－投与に当っては、油中の水分濃度が高い場合、投与できませんので、事前に水分濃度を確認することを併せて推奨します。
報告№108-0411 報告№110-00164 | 分析№108-02745 分析№110-000669 | 110-000669 | 前回同様には良好でした。潤滑油は継続使用可能な状態にあると判断します。は良好と判断します。粘度粘度は.mm/sと新油値mm/sに比較して、粘度変化率は-.％で、当社推奨の管理限界値である±％以内にあり、良好と判断します。水分はppmと当社推奨の管理限界値の以下にあり、良好と判断します。全酸価全酸価は.mgKOH/gと新油値.mgKOH/gに比較して高いものの、IRの結果で、劣化の兆候が確認されなかったことから、良好と判断します。
報告№108-0411 報告№110-00508 | 分析№108-02744 分析№110-002287 | 110-002287 | Iカップリング発光分光分析供試グリースをSOAP／D－SOAPで分析した結果、検出された金属元素は、鉄、銅、ニッケル、錫、リン、カルシウム、アルミニウム、ナトリウム、マグネシウムでした。これらの検出された金属元素から発生箇所を推定すると鉄、銅、ニッケル、錫・軸受等リン・グリース添加剤カルシウム、ナトリウム、アルミニウム、マグネシウム・増ちょう剤であると思われます。このうち、機械部品が摩耗したと思われる元素はのグループです。フェログラフィー摩耗粒子の形態で比較的多く観察された粒子は、潤滑状態が正常な場合に発生する摩耗粒子と、金属潤滑部が局部的に油膜切れを起こして発生するシビア粒子でした。このような摩耗粒子が観察された場合には、潤滑部では正常なマイルド摩耗と凝着摩耗が混在していることが分かります。軸受は継続使用可能な状態にあると判断します。しかし、摩耗粒子の形態に油膜切れによって発生するシビア粒子が観察されていることから、転がり軸受の軌道面では油膜切れによる摩耗があると判断されます。そのため、今後はこの摩耗による軌道面の損傷が起点となって、フレーキングに進展することが懸念されることから、定期的な分析により摩耗の進行状況を確認することを推奨します。
報告№101-0119 | 分析№101-01033 | 101-01033 | 本試料油はμmのラインフィルタが設置されているため、油中の粒子が一定量除去されていると考えらます。したがって、このラインフィルタによる減少率を考慮して分析データを解析する必要があります。ラインフィルタによる減少率は今回いただいた試料油だけでは分りませんので、今回は.と仮定して解析を進めます。ラインフィルタにより割の粒子が減少するとした場合、油がパスして増加する粒子数は、今回計数汚染度～μmレンジですと個/mlの分のの個/mlとなります。更に、この発生粒子数から平衡濃度を計算します。平衡濃度は下式により求めます。平衡濃度＝発生粒子数／減少率・式ラインフィルタが設置されていない場合の減少率を.とすると平衡濃度は個/mlとなります。このことからも明らかなように、ラインフィルタによりNAS級と清浄な状態になっていますが、ラインフィルタがない場合、NAS級以上の汚染状態になっていたと推定されます。このことは、ラインフィルタの有無にかかわらず、摩耗が進行していることを示しています。今回は、ラインフィルタの効率を仮定しておりますので、ラインフィルタの入口側と出口側から採油を実施し、実際の減少率を確認して判断する必要があります。但し、フェログラフィーの結果、確認された摩耗粒子が非常に少なく、且つ、D-SOAPの結果、油の添加剤成分が析出して発生している亜鉛がと他の元素に比較して多く検出されたことから、～μmサイズの粒子が多い要因は、添加剤成分として使用されているこの亜鉛成分が関係しているものと考えられます。この程度の濃度であれば、機器への影響は少なく、継続使用可能な状況にあると判断します。
報告№106-0467 報告№106-0504 | 分析№106-02677 分析№106-02882 | 106-02882 | トライボ診断により、機器軸受の潤滑状態、潤滑油の劣化状態を診断する。また、本分析データは、劣化傾向を評価し、劣化進展のある程度の予測を行うためのベースデータとし、予防保全に資することを目的とする。分析の結果、摩耗は安定しており、継続使用可能と判断します。このことは、計数汚染度がNAS級と前回のNAS級に比較してランク上昇しているものの、清浄なレベルにあることD－SOAPで転がり軸受の摩耗により発生する鉄が検出されたものの、微量であることフェログラフィーの結果、異常摩耗の早期発見パラメータであるIs値が.と良好の範囲にあること以上のことから判断しました。尚、油の劣化度を示す全酸価は.mgKOH/gと、新油値.mgKOH/g以下であり、油劣化の進行は確認されませんでした。
報告№109-09136 報告№110-00648 | 分析№109-001160 分析№110-002941 | 110-002941 | 前回交換前に比較して計数汚染度はNAS級からNAS級にランク減少し、良好でした。交換前に比較して汚染度は清浄になっていることが確認されました。
報告№108-0030 報告№108-0030 | 分析№108-00153 分析№108-00155 | 108-00155 | 、汚染度、軸受の潤滑状態を確認する。今回の採油は、対象設備の停止中に排油口から実施しているため、油循環中に採油した場合に比較し、油中粒子の沈降の影響を受け、分析データが高濃度に出る可能性があります。今回の分析は以上のことを踏まえて結果を検討しました。分析の結果、今回の採油が高濃度になっていると思われる対象設備の停止中に排油口から行われた採油にもかかわらず、全てのデータが良好の範囲にありました。このことから、対象設備の潤滑状態は正常であり、この油は継続使用可能と判断します。
報告№109-09094 報告№112-00124 | 分析№109-000916 分析№112-000636 | 112-000636 | 軸受は継続使用可能な状態にあると判断します。但し、ちょう度が上昇していたため、以下の対策を推奨します。グリースの交換ちょう度が上昇し、グリースが軟化していることが確認されたことから、軸受軌道面で油膜切れが発生することが懸念されるため、グリースを交換することを推奨します。はフェログラフィーおよびSOAP-Tの結果から総合的に判断した結果、正常な状態にあると考えられます。フェログラフィー【定性分析：摩耗粒子および摩耗形態観察】分析結果から比較的多く観察された粒子は、以下の通りでした。正常な摩耗粒子・潤滑状態が正常なマイルド摩耗により発生。Iカップリング発光分光分析【SOAP-T】検出された金属元素から発生箇所を推定すると、以下の通りでした。鉄、鉛、アンチモン、ニッケル、錫・軸受等亜鉛、カルシウム、アルミニウム、ナトリウム、モリブデン・添加剤、増ちょう剤、外部混入異物グリースの物理的性状滴点、酸価、IRの各データは良好でした。ちょう度ちょう度値と新グリース値に比較して上昇し、当社推奨の管理上限値であるを超えていることから、軟化していることが分かりました。軟化したグリースを使用した場合、グリースの漏洩や軸受等で油膜切れが発生することが懸念されます。≪状態監視とパラメータ≫分析の目的および各分析のパラメータは以下の通りです。特性低下目的：グリースの分析結果から、グリースの物理的性状や劣化傾向などを確認する。酸価JISK赤外線吸収スペクトルJISKちょう度JISK滴点JISK摩耗目的：グリース中の摩耗粒子を分析する事により、回転・摺動部の潤滑状態、摩耗劣化の程度、余寿命などを解析する。摩耗診断電子顕微鏡観察JISKX線マイクロアナリシス油中金属濃度JISK≪分析結果≫特性低下酸価：良好酸価.mgKOH/gは新油値の.mgKOH/gに比較し高くはあるものの、有機物・有機化合物試験の結果で油劣化の兆候を示すカルボン酸の吸収が見られないことから問題は無いと判断します。赤外線吸収スペクトル：良好ちょう度：要処置ちょう度値はと当社推奨の管理上限値であるを超えていました。滴点：良好滴点はと新油値のに比較し大きな変化はないことから問題は無いと判断します。摩耗摩耗診断：良好摩耗診断の結果、潤滑状態が正常な場合に発生する摩耗粒子が比較的多く観察されました。電子顕微鏡観察・X線マイクロアナリシス：今回は実施していません。油中金属濃度：良好油中金属濃度の結果、摩耗により発生する鉄、鉛、アンチモン、ニッケル、錫、油の添加剤成分や増ちょう剤等である亜鉛、カルシウム、アルミニウム、ナトリウム、モリブデンが検出されたものの、良好と判断します。
報告№109-09136 報告№111-00561 | 分析№109-001160 分析№111-002614 | 111-002614 | 潤滑油および軸受は継続使用可能な状態にあると判断します。但し、汚染度が高く、今後も摩耗の進行を傾向監視するため、以下の対策を推奨します。濾過重量汚染度が高いことから、スラッジであるスラッジが多く、軸受軌道面の油膜形成に影響を及ぼすことが懸念されるため、濾過を推奨します。フェログラフィー異常摩耗の早期発見パラメータとして摩耗粒子を定量化して評価するフェログラフィーのIs値は、潤滑状態が正常なのマイナス乗でした。電子顕微鏡・X線マイクロアナリシス観察された粒子をSEM・XMAで詳細に分析した結果、粒子には鉄、マンガン、銅が比較的多く含まれており、成分割合から粒子は主にケーシングや保持器等から発生していると推定できました。Iカップリング発光分光分析供試の潤滑油を分析した結果、検出された金属元素は、SOAP-Tの結果表に示すように、鉄、銅、亜鉛、カルシウム、ナトリウムでした。検出されたこれらの金属元素から発生箇所を推定すると鉄、銅、亜鉛・軸受等カルシウム、ナトリウム・外部混入異物であると思われます。このうち、機械部品が摩耗したと思われる元素はのグループです。重量汚染度は当社推奨の管理限界値に到達していました。フィルタ表面の異物観察で表面が茶褐色で金属片、鉄錆、砂等が観察されたことから、汚染度が高い要因は、摩耗とスラッジ、そして外部混入異物の影響と思われます。粒度分布粒度分布は.～μmの範囲にあり、.μmにピークが確認されました。μm以下の粒子が多いことが分かります。粘度、水分、酸価、IRの各データは良好でした。
報告№107-6570 報告№107-6570 | 分析№107-02367 分析№107-02367 | 107-02367 | 今回の採油は、給油口から機器停止中に、油槽底部からcm程度上の部分から採油しているため、油中粒子が均一に分散している油循環中に比較して、沈降の影響を受けることから、分析結果は高めに出ることを考慮しました。分析の結果、循環中の採油に比較してデータが高目に出る可能性があるにも関わらず、前回に比較して、計数汚染度が減少する傾向にありました。摩耗粒子形態観察では、局部的に高圧・高温となる場合に発生するフリクションポリマがやや多く観察されたことから、汚染度が高い原因は、このフリクションポリマの影響と考えられました。現在のところ、増速機およびすべり軸受は継続使用可能な状態にあると考えられるものの、今後は油劣化の進行に注意が必要であるとともに、汚染度が高く、汚染物の影響による摩耗の進行が懸念されるため、濾過を実施することを推奨します。尚、機器の潤滑状態をより正確に知るには、粒子の沈降の影響を極力抑え、油中粒子が均一な分散状態に近い状態での採油が望ましく、そのため対象機器の運転中、または停止直後に採油を実施されることを併せて推奨します。は良好と判断します。粘度は良好と判断します。粘度はmm/sと新油値mm/sに比較して、粘度変化率は+％で、当社推奨の管理限界値である±％以内にあり、良好と判断します。水分は良好と判断します。水分はppmと当社推奨の管理限界値の以下であり、良好と判断します。全酸価は良好と判断します。全酸価は.mgKOH/gと新油値.mgKOH/g以内であり、良好と判断します。IRの結果、良好と判断します。IRの結果、油劣化の兆候を示すカルボン酸の吸収が確認されていないことから、良好と判断します。RBOTの結果、良好と判断します。RBOTはminと当社推奨の管理限界値のmin以上であり、良好と判断します。計数汚染度は当社推奨の管理限界値に到達していました。計数汚染度は当社推奨の管理限界値に到達していました。計数汚染度はNAS級と当社推奨の管理限界値のNAS級に到達していました。重量汚染度は良好と判断します。重量汚染度は.mg/mlと当社推奨の管理限界値のmg/ml以内であり、良好と判断します。機器の潤滑状態摩耗粒子形態観察の結果、局部的に高圧・高温となる場合に発生するフリクションポリマがやや多く観察されました。SOAPの結果は良好です。SOAPの結果、油の添加剤成分であるリンがppm、亜鉛がppm、外部から混入したと思われるケイ素がppm検出されました。軸受の摩耗を示す錫は検出されていないことから、良好と判断します。D－SOAPの結果は良好です。D－SOAPの結果、鉄、外部から混入したと思われるカルシウム、ナトリウムが共に検出されました。軸受の摩耗を示す錫は検出されていないことから、良好と判断します。フェログラフィーの結果、局部的に高圧・高温となる場合に発生するフリクションポリマがやや多く観察されました。異常摩耗の早期発見パラメータであるフェログラフィーのIs値がのマイナス乗と良好の範囲にあるものの、摩耗粒子形態観察の結果、局部的に高圧・高温となる場合に発生するフリクションポリマがやや多く観察されました。
報告№108-5071 報告№112-00598 | 分析№108-02721 分析№112-002549 | 112-002549 | 潤滑油は継続使用可能な状態にあると判断します。但し、酸価が上昇していることから、以下の対策を推奨します。分析周期の短縮今後、酸価の上昇が予想されますので、分析周期を短縮して傾向監視を強化することを推奨します。酸価は、前回の.mgKOH/gからmgKOH/gに上昇していました。現在のところ、IRで油劣化の兆候を示すカルボン酸の吸収が確認されていないことから、継続使用可能な状態にあると判断しますが、酸価が上昇し始めていることから、今後の劣化進行に注意が必要です。水分がppmと新油値ppmに比較してやや高い値でした。使用油であるAlphasynPGは、ポリグリコールベースの合成ギヤオイルであるため、水分を吸収しやすい特性があります。前回に比較して減少していました。分析結果水分が新油に比較して若干高い値でした。粘度粘度はmm/sと新油値.mm/sに比較して、粘度変化率は-％で、当社推奨の管理限界値である±％以内にあり、良好と判断します。泡立ち試験泡立ち試験は-であり、新油と同レベルにありました。水分はppmと新油値より高い値でした。酸価はmgKOH/gと新油値.mgKOH/gに比較して高いものの、IRの結果で油劣化の兆候を示すカルボン酸の吸収が確認されていないことから、良好と判断します。
報告№111-00058 報告№111-00058 | 分析№111-000348 分析№111-000348 | 111-000348 | グリースの物理的性状は良好と判断します。グリースは継続使用可能な状態にあると判断します。≪状態監視とパラメータ≫分析の目的および各分析のパラメータは以下の通りです。特性低下目的：グリースの分析結果から、グリースの物理的性状や劣化傾向などを確認する。全酸価JISK赤外線吸収スペクトルJISKちょう度JISK滴点JISK摩耗目的：グリース中の摩耗粒子を分析する事により、回転・摺動部の潤滑状態、摩耗劣化の程度、余寿命などを解析する。摩耗診断電子顕微鏡観察JISKX線マイクロアナリシス油中金属濃度JISK≪分析結果≫特性低下全酸価：良好全酸価.mgKOH/gは新油値の.mgKOH/g以内にあることから問題は無いと判断します。赤外線吸収スペクトル：良好ちょう度：良好ちょう度値はと当社推奨の管理限界値であるから以内に留まっています。滴点：良好滴点はと新油値のに比較し高いものの、ちょう度が良好の範囲にあり、かつ、有機物・有機化合物試験の結果で油劣化の兆候を示すカルボン酸の吸収が見られないことから、問題は無いと判断します。摩耗摩耗診断電子顕微鏡観察・X線マイクロアナリシス：今回は実施していません。油中金属濃度：今回は実施していません。
報告№109-09136 報告№112-00699 | 分析№109-001160 分析№112-003232 | 112-003232 | 油の劣化は確認されず、汚染度も良好な範囲にあることから、継続使用可能な状態にあると判断します。また、鉱物油から生分解性油に変更しても問題はないと思われます。対象設備異物の噛み込みや金属表面の微小突起により発生する切削摩耗が確認されました。摩耗が進行しやすい状態にあると思われます。フェログラフィーおよびSOAP-Tのデータから総合的に解析した結果、摩耗が進行しやすい状態にあると判断します。フェログラフィー【定量分析：Is値】Is値は異常摩耗の早期発見パラメータのつで、摩耗程度を定量化するために用います。今回のIs値はの乗と低い値でした。フェログラフィー【定性分析：摩耗粒子および摩耗形態観察】分析結果から比較的多く観察された摩耗粒子は、以下の通りでした。正常な摩耗粒子・潤滑状態が正常なマイルド摩耗により発生。切削粒子・異物や金属表面の微小突起による切削摩耗により発生。観察された摩耗粒子の中でも切削粒子は、将来的な摩耗の進行に繋がる可能性を示唆しています。切削摩耗は、他の摩耗形態に比較して摩耗進行速度が速く注意が必要で、定期的なトライボ診断による状態監視が必要と考えます。切削摩耗の原因となる混入異物が残留している場合、この異物により切削摩耗が継続して発生する可能性があります。Iカップリング発光分光分析【SOAP-T】検出された金属元素から発生箇所を推定すると、以下の通りでした。鉄、銅、クロム、ニッケル、亜鉛・シリンダ内壁、ポンプ内部等リン、カルシウム・添加剤ナトリウム、ホウ素・外部混入異物計数汚染度、重量汚染度は共に良好でした。粘度、水分、酸価、IR、RBOTの各データは良好でした。
報告№104-0104 | 分析№104-00827 | 104-00827 | 濾過後の試料油を分析した結果、濾過前と同じく光学顕微鏡写真に示すように茶褐色状のスラッジが見られました。D－SOAPで油の添加剤成分である亜鉛、バリウムが共に検出され、濾過前に比較して減少しているものの、濾過により除去できない状況にありますので、更に対策が必要です。このまま継続使用した場合、スラッジの影響により起動時に静摩擦係数が大きくなり、起動開度が大きくなることもありますので起動時のトルク増大が生じる可能性がありますので注意をして下さい。これらの障害発生に対する弊害を勘案の上、濾過前に当社製清浄分散剤TS－の投与を実施されることを推奨します。
報告№109-09136 報告№111-000121 | 分析№109-001160 分析№111-000643 | 111-000643 | グリースおよび軸受は継続使用可能な状態にあると判断します。フェログラフィー摩耗粒子の形態で比較的多く観察された粒子は、潤滑状態が正常な場合に発生する摩耗粒子でした。このような摩耗粒子が観察された場合には、潤滑部では正常なマイルド摩耗が発生していることが分かります。Iカップリング発光分光分析供試グリースを分析した結果、検出された金属元素は、SOAPの結果表に示すように、鉄、アンチモン、錫、リン、亜鉛、カルシウム、アルミニウム、ナトリウムでした。これらの検出された金属元素から発生箇所を推定すると鉄、アンチモン、錫・軸受等リン、亜鉛・グリース添加剤カルシウム、アルミニウム、ナトリウム・増ちょう剤であると思われます。このうち、機械部品が摩耗したと思われる元素はのグループです。グリースのちょう度、滴点、全酸価、IRの各データは良好でした。
報告№108-0270 報告№108-0270 | 分析№108-01943・1944 分析№108-01943・1944 | 108-01943_1944 | 目的トライボ診断を実施し、、汚染度、軸受の潤滑状態を確認する。油清浄装置入口・出口の汚染度から濾過効率を確認する。を示す粘度、水分、全酸価、IRの各データは当社推奨の管理限界値内にあることから、継続使用可能と判断します。油清浄装置の濾過効率による摩耗評価に関する考察油清浄装置の濾過効率を確認するため、油清浄装置の入口側と出口側の配管より採油を実施し、計数汚染度を実施しました。その結果を下表に示します。EMBEDExcel.Sheet.表に示す通り、油清浄装置入口に比較して出口の粒子数が若干大きな値を示しており、濾過効率を求めることができませんでした。油清浄装置の入口と出口の粒子数を比較し、濾過後の出口側の粒子数が多くなる現象が見られた場合、その原因として、油清浄装置の濾過材の交換時期を迎えた採油配管の排油が十分ではなく、配管内に滞留していた錆などの汚染粒子が混入した状態で採油した採油試料が入れ替わった事などが考えられます。軸受の潤滑状態本機器は、油清浄装置が設置されており、油中粒子数は常に除去されています。今回の分析では上述したとおり、入口側と出口側の汚染度データが逆転していたため油清浄装置の濾過効率を求められず、定量的な評価はできませんでした。そこで、今回は油中の摩耗粒子の形態から摩耗状況を確認しました。油清浄装置入口の油中の摩耗粒子を詳細に観察した結果、外部から混入したと思われる異物が観察され、摩耗粒子が観察されなかったことから、汚染の原因は、摩耗ではなく外部混入異物であるため、潤滑状態は正常な状態にあると考えられました。
報告№107-6000 報告№107-6005 | 分析№107-00010 分析№107-00124 | 107-00124 | 今回の採油は、機器停止中にマンホールから吸引ポンプで移送し、その後、ビニール袋で掬う方法で実施しているため、油循環中の採油に比較して油中粒子が沈降して低濃度になっている部分を採油していると考えられます。したがって、油が循環している状態で採油を実施した場合に比較して、分析データが低くなる可能性があります。今回の分析は以上のことを踏まえて結果を検討しました。分析の結果、観察された摩耗粒子は少なく、油中粒子の沈降の影響が小さい状況で採油ができていたとすると潤滑状態は良好と判断できますが、異常な摩耗状態を示す摩耗粒子が沈降し採取できていない可能性が考えられます。また、観察された摩耗粒子の中には、摩擦熱が高い場合に発生する摩耗粒子が散見されることから、摩耗が発生していた可能性を否定できないため、安全をみて、適正な採油条件で再度採油を実施し、再確認されることを推奨します。尚、を示す粘度、水分、全酸価の各データが良好の範囲にあり、潤滑油は継続使用可能と判断します。
報告№108-0170 報告№108-0170 | 分析№108-01142 分析№108-01142 | 108-01142 | 年月日:雷にて発電機停止:運転を再開:スラスト軸受の温度が上昇したため発電機停止軸受メタルが継続使用可能かを判断する。今回の採油は、主機停止中にドレンバルブから実施しているため、油循環中に採油した場合に比較し、油中粒子の沈降の影響を受け、分析データが高濃度に出る可能性があります。今回の分析は以上のことを踏まえて結果を検討しました。分析の結果、粒子濃度の高いと思われる箇所から採油したにもかかわらず、SOAP／D－SOAPでメタルの主成分である錫が検出されず、摩耗粒子の形態観察で異常と判断する摩耗粒子が観察されていないことから、軸受メタルは継続使用可能と判断します。但し、摩耗粒子およびフィルタ表面の異物観察で外部から混入したと思われる鉄錆、砂等が多く観察されました。計数汚染度がNAS級と良好の範囲にあるものの、粒子分布はμm以上の粒子が多いことから、大型の粒子が多い要因は、外部混入異物の影響と考えられます。今回の採油箇所がドレンバルブであるため、観察されたこれらの異物は、ドレンバルブ配管内に残留していた異物を採取した可能性もあります。可能であれば濾過を実施し、これらの異物を除去されることを推奨します。一方、を示す全酸価を除く項目は良好でした。全酸価がとやや高い値になっていますが、IRの結果で油劣化の兆候を示すカルボン酸の吸収が確認されていないことから、現在のところ、継続使用は可能と判断します。但し、今後時間の経緯と共に油劣化の進行速度が速まる場合があるため、定期的に分析を実施し、油の劣化状況を確認されることを併せて推奨します。尚、上述しましたように、今回の採油は停止中の採油であるため、運転中の採油に比較して汚染度は高目に出ている可能性があります。次回採油のタイミングは、粒子の沈降の影響を極力抑え、油中粒子が均一な分散状態に近い状態で採油が実施できるように、主機の運転中、または停止直後に採油を実施されることを推奨します。
報告№111-00058 報告№111-00058 | 分析№111-000342 分析№111-000342 | 111-000342 | は良好と判断します。尚、RBOTがminと新油値のminに比較してmin減少していました。このまま継続使用した場合、この減少傾向から限界値に到達するのは、別紙図RBOTの減少傾向に示すように年月と推定されました。残りの継続使用期間は、約年ヶ月であると予測されます。潤滑油は継続使用可能な状態にあると判断します。≪状態監視とパラメータ≫分析の目的および各分析のパラメータは以下の通りです。特性低下目的：油の分析結果から、や劣化傾向ならびに添加剤の消耗程度、残存寿命などを確認する。粘度JISK全酸価JISK赤外線吸収スペクトルJISK酸化安定度試験JISK汚染目的：油の分析結果から、砂塵あるいは水・異種油などによるや、異物混入の有無を確認する。水分JISK計数汚染度JISB重量汚染度JISB光学顕微鏡観察摩耗目的：油中の摩耗粒子を分析する事により、回転・摺動部の潤滑状態、摩耗劣化の程度、余寿命などを解析する。摩耗診断電子顕微鏡観察JISKX線マイクロアナリシス油中金属濃度JISK≪分析結果≫特性低下粘度：良好粘度値mm/sの新油値mm/sに対する変化率は+.％であり、当社推奨の管理限界値±％以内に留まっています。全酸価：良好全酸価は新油値の.mgKOH/gに比較し高くはあるものの、有機物・有機化合物試験の結果で油劣化の兆候を示すカルボン酸の吸収が見られないことから問題は無いと判断します。赤外線吸収スペクトル：良好酸化安定度試験：良好酸化安定度試験の結果、数値minは当社推奨の管理限界値min以上に留まっており、現時点での使用は可能と判断します。汚染水分：良好水分値ppmは当社推奨の管理限界値以内に留まっています。計数汚染度：今回は実施していません。重量汚染度：今回は実施していません。光学顕微鏡観察：今回は実施していません。摩耗摩耗診断電子顕微鏡観察・X線マイクロアナリシス：今回は実施していません。油中金属濃度：今回は実施していません。
報告№109-09136 報告№111-00387 | 分析№109-001160 分析№111-001854 | 111-001854 | 軸受は継続使用可能な状態にあると判断します。但し、今後も摩耗の進行を傾向監視するため、以下の対策を推奨します。定期的な分析凝着摩耗の進行を監視するため、定期的に分析を実施し、摩耗の進行状況を確認することを推奨します。フェログラフィー摩耗粒子の形態で比較的多く観察された粒子は、潤滑状態が正常な場合に発生する摩耗粒子金属潤滑部が局部的に油膜切れを起して発生するシビア粒子でした。これらの摩耗粒子が観察された場合、潤滑部で発生している摩耗形態は、正常なマイルド摩耗潤滑状態がやや厳しい凝着摩耗であることが分かります。前回同様にシビア粒子が観察されましたが、転がり軸受の寿命の指標としている摩耗粒子は観察されませんでした。しかし、μm前後の切削粒子とμm程度のシビア粒子が観察されたことから、軸受内の軌道面や転動体が保持器と接触している箇所では眼に見えにくいほどの異物による圧痕や接触痕が発生していると推定されました。電子顕微鏡・X線マイクロアナリシス観察された粒子をSEM・XMAで詳細に分析した結果、粒子には鉄、マンガンが比較的多く含まれており、成分割合から粒子は主にベアリングの保持器やハウジング等から発生していると推定できました。Iカップリング発光分光分析供試のグリースを分析した結果、検出された金属元素は、SOAPの結果表に示すように、鉄、鉛、銅、錫、リン、亜鉛、カルシウム、バリウム、ケイ素、ナトリウム、マグネシウム、ホウ素でした。検出されたこれらの金属元素から発生箇所を推定すると鉄、鉛、銅、錫・軸受等リン・グリース添加剤亜鉛、カルシウム、バリウム、ケイ素、ナトリウム、マグネシウム、ホウ素・増ちょう剤等であると思われます。このうち、機械部品が摩耗したと思われる元素はのグループです。グリースの物理的性状有機物・有機化合物は、IRチャートによる新グリース分析値との比較の結果、IRスペクトルパターンに大きな差異はなく、良好と判断します。
報告№109-09136 報告№111-00576 | 分析№109-001160 分析№111-002690 | 111-002690 | 軸受は継続使用可能な状態にあると判断します。但し、グリースはちょう度の上昇がみられ、軟化していることが確認されたことから、以下の対策を推奨します。グリースの交換今後、グリースの漏洩や油膜切れの発生が懸念されるため、グリースを交換されることを推奨します。フェログラフィー摩耗粒子の形態で比較的多く観察された粒子は、潤滑状態が正常な場合に発生する摩耗粒子でした。このような摩耗粒子が観察された場合には、潤滑部では正常なマイルド摩耗が発生していることが分かります。Iカップリング発光分光分析供試グリースを分析した結果、検出された金属元素は、SOAPの結果表に示すように、鉄、鉛、錫、リン、亜鉛、カルシウム、バリウム、アルミニウム、ナトリウムでした。これらの検出された金属元素から発生箇所を推定すると鉄、鉛、錫・軸受等リン、亜鉛・グリース添加剤カルシウム、バリウム、アルミニウム、ナトリウム・増ちょう剤等であると思われます。このうち、機械部品が摩耗したと思われる元素はのグループです。グリースの物理的性状滴点、全酸価、IRの各データは良好でした。一方、ちょう度は、と当社推奨の管理上限値のより若干高くなっており、グリースが軟化していることが分かりました。軟化したグリースを使用した場合、グリースの漏洩や軸受等で油膜切れが発生することが懸念されます。
報告№108-0250 報告№108-0250 | 分析№108-01817 分析№108-01828 | 108-01828 | 、汚染度、軸受の潤滑状態を確認する。今回の採油は、対象設備の停止中に排油口から実施しているため、油循環中に採油した場合に比較し、油中粒子の沈降の影響を受け、分析データが高濃度に出る可能性があります。今回の分析は以上のことを踏まえて結果を検討しました。分析の結果、異常摩耗の早期発見パラメータであるフェログラフィーのIs値がの乗とやや高いものの、観察された摩耗粒子は少なく、本軸受は継続使用可能と判断します。一方、を示す粘度、水分、全酸価、IRの各データは良好の範囲にあることから、この油は継続使用可能と判断します。尚、上述しましたように、今回の採油は停止中の採油であるため、運転中の採油に比較して汚染度は高目に出ている可能性があります。採油は、粒子の沈降の影響を少なくすることが重要であり、そのため油中粒子が均一な分散状態で実施されることを併せて推奨します。
報告№107-4517 報告№107-4522 | 分析№107-00829 分析№107-00986 | 107-00986 | 分析の結果、本軸受は継続使用可能な状態にあると判断します。これらのことは、異常摩耗の早期発見パラメータであるIs値がの乗とやや高いものの、ベアリング軌道面から発生した摩耗粒子はマイルドな潤滑状態で発生した摩耗粒子であり、潤滑状態は良好な状態で進行していると考えられること鉄濃度から計算したフレーキングの発生面積が内輪軌道面の面積の凡そ.％であること以上のことから判断しました。
|  | 113-001518 | 分析の結果、油中の汚染度が高い値でした。但し、今回の採油条件はデータが高濃度に出る可能性があるため、汚染度が高くなっている可能性があります。軸受ポンプ外軸受は使用可能な状態であり、分解点検で軸受部品を交換する必要はないと判断します。定期的なトライボ診断実施今後の適切な分解点検時期を見出すためにも、定期的な分析による傾向監視により軸受の潤滑と摩耗の進行状態を確認するよう推奨します。最適な採油方法本試料油は、機器停止中にドレン口から採油されているため、分析データが高濃度に出ていると推定されます。正確なデータによる診断を行うためにも、今後の採油は、極力運転中もしくは停止直後の油槽中層部から実施されることを推奨します。は良好でした。粘度粘度は、mm/sと新油値のmm/sに比較して粘度変化率が+％となっており、当社推奨の管理限界値である±％以内にあり、良好と判断します。水分は.と当社推奨の管理限界値以下にあり、良好と判断します。酸価・IR酸価劣化の進行度は、酸価およびIRの結果から総合的に判断します。酸価は、と新油値.mgKOH/g以下であり、IRの結果で油劣化の兆候を示すカルボン酸の吸収が確認されていないことから、油は劣化していないと判断します。計数汚染度、重量汚染度が当社推奨の管理限界値を超えていました。フィルタ表面の異物観察で金属片、粘ちょう物、鉄錆、砂等が観察されたことから、汚染度が高い要因は、摩耗、スラッジ、外部混入異物の影響と思われます。計数汚染度計数汚染度はNAS級以上と当社推奨の管理限界値NAS級を超えていました。重量汚染度はmg/mlと当社推奨の管理限界値mg/mlを超えていました。光学顕微鏡写真重量汚染度で濾過したフィルタ表面上の夾雑物を光学顕微鏡で観察した結果、金属片、スラッジ、鉄錆、砂等が観察されました。はフェログラフィーおよびSOAP-Tの結果から総合的に判断した結果、継続使用は可能ですが、今後の機器の機能を確認するためにも傾向管理が有用と考えます。フェログラフィー【定量分析：Is値】Is値は異常摩耗の早期発見パラメータのつで、摩耗粒子を定量化するために用います。今回のIs値は、の乗と高い値でした。フェログラフィー【定性分析：摩耗粒子および摩耗形態観察】分析結果から観察された代表的な粒子は、以下の通りでした。正常な摩耗粒子・潤滑状態が正常なマイルド摩耗により発生。シビア粒子・潤滑状態がやや厳しい凝着摩耗により発生。金属潤滑部が局部的に油膜切れを起していると考えられます。観察された摩耗粒子の中でもシビア粒子は、将来的な摩耗の進行に繋がる可能性を示唆しているため、傾向監視が必要と思われます。シビア粒子は、凝着摩耗に分類されます。この摩耗粒子は、潤滑部で凝着、破断を繰り返し、この過程で生じる移着粒子が成長して摩耗粒子となります。そのため、潤滑部では局部的に油膜切れが発生していることを示しています。この状態が継続した場合、摩耗粒子のサイズは徐々に大型化していき、設備の損傷に至る場合がありますので、傾向監視が必要です。Iカップリング発光分光分析【SOAP-T】検出された金属元素から発生箇所を推定すると、以下の通りでした。鉄、鉛、銅、錫、亜鉛・軸受等リン、カルシウム、アルミニウム、ナトリウム、マグネシウム・外部混入異物鉛を使用した箇所の溶出・摩耗SOAP-Tで鉛がppm検出されたことから、潤滑系統内で鉛を使用した箇所の溶出、摩耗が発生している可能性があります。今後、別紙鉱油の酸化に対する金属触媒の影響に示すように濃度の増加に伴い酸化速度が速まることが懸念されます。
報告№109-09136 報告№111-00266 | 分析№109-001160 分析№111-001261 | 111-001261 | 潤滑油は継続使用可能な状態にあると判断します。粘度、全酸価、IR、RBOTの各データは良好でした。油の余寿命は、使用油の使用期間または使用時間が不明であったため、ご依頼の油の余寿命に関する検討は行えませんでした。ただし、分析の結果で新油値がminであったことから、使用期間を仮にヶ月間と仮定すれば余寿命は十二分にあると言えます。可能であれば、使用期間、あるいは使用時間の情報をご提供下さい。水分は良好でした。
報告№109-09136 報告№112-00091 | 分析№109-001160 分析№112-000302 | 112-000302 | 潤滑油は継続使用可能な状態にあると判断します。粘度、全酸価、IR、RBOTの各データは良好でした。油の余寿命は、使用油の使用期間または使用時間が不明であったため、ご依頼の油の余寿命に関する検討は行えませんでした。ただし、分析の結果で新油値がminであったことから、使用期間を仮にヶ月間と仮定すれば余寿命は十二分にあると言えます。可能であれば、使用期間、あるいは使用時間の情報をご提供下さい。本試料油の添加剤は、一般に、タービン油に比較して極圧添加剤や摩耗防止剤などの濃度が高く、この影響でRBOT試験の結果が変動する傾向があります。そのため、ギヤ油の余寿命の評価をタービン油と同等の精度で得るには、RBOTの結果に加え、粘度、全酸価、IRなどのデータを総合的に判断することが必要です。水分は良好でした。
報告№109-09136 報告№114-00150 | 分析№109-001160 分析№114-000459 | 114-000459_date140625 | 潤滑油の劣化は確認されなかったものの、油中の汚染度が高い値でした。今後、油中の夾雑物が潤滑部に噛み込み、摩耗が進行することが懸念されます。対象設備は継続使用可能な状態であると判断します。但し、今後の摩耗推移を確認するためにも定期的な傾向監視を継続することが必要です。更油油中の汚染度が高いことから、摩耗粒子や異物等の夾雑物が潤滑部に噛み込むことによる摩耗の進行が懸念されるため、更油を推奨します。更油をする際には、油槽内を清掃し、更油する新油もNAS級程度の清浄な潤滑油を更油することを推奨します。定期的な分析今後の摩耗推移を監視するため、定期的な分析実施を推奨します。診断結果粘度粘度は、mm/sと新油値のmm/sに比較して粘度変化率が-.％となっており、当社推奨の管理限界値以内であり、良好です。水分はppmと当社推奨の管理限界値以下であるものの、やや高い値でした。今後さらに水分が増加した場合、金属表面での腐食摩耗の発生や、潤滑不良による軸受寿命の低下が懸念されます。酸価・IR酸化劣化の進行度は、酸価、IRの結果から総合的に判断します。酸価は、.mgKOH/gと当社推奨の管理限界値.mgKOH/g以下であり、IRで油の酸化劣化により発生するカルボン酸の吸収が確認されないことから、酸化劣化していないと判断します。計数汚染度計数汚染度はNAS級を上回っており、当社推奨の管理限界値NAS級を超えていました。フィルタ残渣に鉄錆、砂等が確認されたことから、汚染度が高い要因は外部混入異物の影響と思われます。重量汚染度は、.mg/mlと当社推奨の管理限界値mg/ml以下であり、良好です。異常摩耗の早期発見のパラメータであるIs値はレベルとやや高い値でした。また、潤滑部の摩耗が認められたため、定期的に潤滑油分析を実施し、摩耗推移を監視することが有用と考えます。フェログラフィーで観察された代表的な粒子は以下の通りです。球状粒子・微小領域における溶融摩耗により発生。高熱が発生した箇所があると考えられます。球状粒子は、摩擦面が将来的に異常摩耗へ進展する可能性を示唆しているため、傾向監視が有用と思われます。詳細は、別紙傾向監視が必要な摩耗粒子をご覧ください。
報告№110-000061 報告№110-00061 | 分析№110-000214 分析№110-000214 | 110-000214 | ・摩耗状態油中金属濃度の結果、潤滑油中からは鉄、銅、錫が検出されました。検出された金属は、粒子観察の結果から異物の噛み込みなどで発生する切削粒子、金属接触が厳しい場合に発生するシビア粒子、銅合金でした。これらのことから、潤滑部で発生している摩耗形態は、ギヤ歯面では切削摩耗凝着摩耗が混在して発生していることが分かりました。異常摩耗の早期発見パラメータであるフェログラフィーのIs値がの乗と高い範囲にあることから、潤滑状態は厳しい状態にあると思われます。摩耗形態の中でも切削摩耗は、異物が混入していない状態に比較して摩耗進行速度が速く注意が必要で、定期的なトライボ診断による状態監視が必要と考えます。また、切削摩耗発生の原因となる混入異物が残留している場合、この異物により切削摩耗が継続して発生する可能性があります。今後さらに摩耗が進行し、ギヤ歯面間の遊びであるバックラッシが増大し、ギヤ歯面の噛み合いが悪くなり、振動や騒音が発生することが懸念されます。・ウォームホイールの摩耗量本ウォーム減速機で使用されている材質は、ウォームギヤ、ウォームホイール共に不明であるため、ウォームホイールは一般的に使用されているリン青銅、歯幅がmmと仮定し、ウォームホールの摩耗量について検討を行います。ご提供いただいた油量とウォームホールの仕様から、ウォームホイール歯面の平均的な摩耗深さを銅濃度から計算した結果、μmとなりました。この値は、ウォームホイールの枚の歯面のピッチ円周にmm幅で均等に摩耗したことを想定して求めていますが、摩耗深さは、すなわちギヤのバックラッシの増量を示すこととなり、設計値と照合することでウォーム減速機のメンテナンス時期を検討する材料にもできます。次回分析実施時には、メーカが規定するバックラッシ許容値および直近に実施した分解点検の際に計測したと思われる初期バックラッシをお知らせ下さい。これをもとに、使用限界を想定し、次回点検時期を検討いたします。・汚染度計数汚染度は水分の影響でセンサーエラーを起こし、測定不能でした。・水分がppmと当社推奨の管理限界値を超えていました。今後、水分の影響で発錆し、その影響で摩耗が発生する懸念があります。潤滑油およびギヤ共に以下の対策が必要です。水分の影響で金属表面で腐食摩耗が発生するとともに、発生した鉄錆等の粒子が潤滑部に噛み込み摩耗が進行することもあるため、油量がリットルと少ないことから更油により水分を除去し予防する必要があると判断します。今後、切削摩耗等の進行を監視するため、定期的に分析を実施し、摩耗の進行状況を確認することを推奨します。は良好と判断します。粘度粘度はmm/sと新油値.mm/sに比較して、粘度変化率は-％で、当社推奨の管理限界値である±％以内にあり、良好と判断します。水分はppmと当社推奨の管理限界値のを超えていました。全酸価全酸価は.mgKOH/gと新油値.mgKOH/g以内にあることから、良好と判断します。IRIRの結果、油劣化の兆候を示すカルボン酸の吸収が確認されず、且つ、新油のスペクトルパターンとほぼ一致していることから、良好と判断します。計数汚染度は水分の影響でセンサーエラーを起こして測定不能でした。計数汚染度計数汚染度は水分の影響でセンサーエラーを起こして測定不能でした。重量汚染度はmg/mlでした。機器の潤滑状態摩耗粒子診断の結果、異物の噛み込みなどで発生する切削粒子、油膜切れにより発生した鉄系および銅系のシビア粒子が比較的多く観察されました。SOAPによる油中金属濃度SOAPによる油中金属濃度の結果、鉄、鉛、銅、錫、亜鉛、油の添加剤成分であるリンが検出されました。SOAPによる油中金属濃度SOAPによる油中金属濃度の結果、鉄、鉛、銅、クロム、アンチモン、錫、亜鉛、油の添加剤成分であるリン、外部から混入したと思われるカルシウム、バリウム、ナトリウム、アルミニウム、マグネシウムが検出されました。摩耗粒子診断異常摩耗の早期発見パラメータであるIs値がの乗と高い範囲にあり、摩耗粒子の形態観察の結果、異物の噛み込みなどで発生する切削粒子、油膜切れにより発生した鉄系および銅系のシビア粒子が比較的多く観察されました。SEM・XMA摩耗粒子診断で観察された粒子をSEM・XMAで詳細に観察した結果、鉄、銅、錫を含む粒子が観察されました。
|  | 10601444 | 分析NO － 年月日 トライボシステム診断レポート会社名 ○○殿 分析項目 機種 新油 粘度指数 流動点 機番・使用箇所 ラインサブ 粘度 引火点 油名 キャッスルオートフルードスペシャル 水分 全塩基価 油種 車両用特殊潤滑油 全酸価 銅板腐食 採油日 年月日 NAS等級 粘度 他情報 重量汚染度 摩耗状態の判定良好注意要処置汚染状態の判定良好注意要処置良好注意要処置総合考察＜＞粘度指数はであった。粘度はmm/s、粘度は.mm/sであった。水分はであった。全酸価はmgKOH/gであった。汚染度NAS級＜、重量汚染度.mg/mlであった。流動点は.以下であった。引火点はであった。全アルカリ価は.mgKOH/gであった。銅板腐食はaであった。
報告№104-0190 報告№104-4542 | 分析№104-01395 分析№104-01463 | 104-01463 | 定期試験を実施した結果、計数汚染度がNAS級とやや高い値でした。摩耗粒子形態観察及び光学顕微鏡写真では外部から混入した鉄錆が観察されており、汚染度が高い要因は、この外部から混入した異物によるものと考えられました。異物は、軸受摺動面に噛み込んだ場合に摩耗を進行させる要因となるため、摩耗の進行状況を確認する必要があります。摩耗の進行は、油中の汚染度により差異がありますが、本試料の場合はヶ月以内に摩耗試験を実施し、摩耗の進行状況を確認されることを推奨します。尚、潤滑油中にはSOAPの結果から銅がppm、D－SOAPで検出されていました。この原因は以下のことが考えられます。油の添加剤成分である亜鉛系添加剤と銅が反応して溶出する。冷却用蛇管にフィンがついていた場合、振動により摩耗する。及びの現象が同時に起こる。等が考えられます。冷却蛇管が溶解、又は、摩耗している場合、蛇管にピンホールが発生することに注意が必要です。この場合、潤滑油に水分が混入しますので、水分値の増加により確認できます。更に、油中の銅濃度が以上になった場合、別添資料鉱油の酸化に対する金属触媒の影響に示すとおり油の劣化速度が加速しますので、銅濃度は以下で管理されることを併せて推奨します。これらのことは、計数汚染度がNAS級とやや高いこと摩耗粒子形態観察の結果、外部から混入した鉄錆が観察されたこと光学顕微鏡写真に示すように、外部から混入した鉄錆が見られたこと銅がSOAPでppm、D－SOAPで検出されたこと以上のことから判断しました。
報告№109-09136 報告№112-00561 | 分析№109-001160 分析№112-002302 | 112-002302 | グリース分析の結果、グリースはちょう度の低下が確認されていることから、以下の対策を推奨します。軸受分析の結果、軸受は継続使用可能な状態にあると判断します。但し、将来的な摩耗進行の有無を確認するためにも傾向監視を継続することが有効です。グリースの交換ちょう度の低下がみられ、グリースが硬化していることが確認されました。今後、油分の流動性がなくなり、軸受等で良好な油膜が保持されにくくなる可能性があるため、グリースの交換を推奨します。定期的な分析今後懸念される摩耗の進行を監視するため、定期的に分析を実施することを推奨します。グリースのちょう度は当社推奨の管理限界値を超えていました。ちょう度ちょう度は、と当社推奨の管理上限値のより若干低くなっており、グリースが硬化していることが分かりました。硬化したグリースを使用した場合、油分の流動性がなくなり、軸受等で良好な油膜が保持されにくくなる可能性があります。滴点滴点は、と新グリース値のに比較して低下しているものの、良好と判断します。酸価は、mgKOH/gと新グリース値のmgKOH/g以下であり、良好と判断します。IRIRチャートの結果、新グリースと使用グリースのスペクトルパターンはほぼ一致し、また、油劣化の兆候を示すカルボン酸の吸収が確認されていないことから、良好と判断します。水分グリースの水分は、と新グリース値に比較して高いものの、良好の範囲にあると判断します。はフェログラフィーおよびSOAP-Tの結果から総合的に判断した結果、継続使用は可能ですが、機器の機能を保持するためにも傾向管理が有用と考えます。フェログラフィー【定性分析：摩耗粒子および摩耗形態観察】分析結果から比較的多く観察された粒子は、以下の通りでした。正常な摩耗粒子・潤滑状態が正常なマイルド摩耗により発生。Iカップリング発光分光分析【SOAP-T】検出された金属元素から発生箇所を推定すると、以下の通りでした。鉄、鉛、ニッケル、錫・軸受等リン、亜鉛、カルシウム、ナトリウム、マグネシウム・添加剤、増ちょう剤鉄以外に、錫が比較的高い値でした。錫が含まれている材質には、一般にすべり軸受に使用されるホワイトメタルがありますが、本軸受は転がり軸受であり、材質でホワイトメタルを使用している箇所は確認されませんでした。その他に使用している箇所として考えられるのは、転がり軸受の保持器が考えられます。保持器の材質は、鋼板SリンCC、銅合金、アルミ合金、樹脂などを使用することがあります。この中で、これらの元素が含まれている材質はアルミ合金が該当しますが、グリース分析の結果から検出されたアルミニウム濃は検出されていないことから、保持器が摩耗したものである可能性は低いと考えられました。グリースは流動性が低く、新グリースを補給しても油槽内にある全てのグリースが入れ替わることは困難であることから、今回使用されているグリースに入っていない成分が検出された要因は、以前使用していたグリースに含まれていた金属成分が、今回の使用グリースと混合して検出されたと推定されます。
報告№109-09136 報告№111-00019 | 分析№109-001160 分析№111-000026 | 111-000026_date110421 | Iカップリング発光分光分析供試のタービン油を分析した結果、検出された金属元素は、SOAP-Tの結果表に示すように、鉄、鉛、銅、アンチモン、錫、亜鉛、カルシウム、ケイ素、ナトリウムが検出されました。これらの検出された金属元素から発生箇所を推定すると鉄、鉛、銅、アンチモン、錫・軸受等亜鉛、カルシウム、ケイ素、ナトリウム・外部混入異物であると思われます。このうち、機械部品が摩耗したと思われる元素はのグループです。フェログラフィー異常摩耗の早期発見パラメータとして摩耗粒子を定量化して評価するフェログラフィーのIs値は、潤滑状態がやや厳しいの乗でした。摩耗粒子の形態で比較的多く観察された粒子は、潤滑状態が正常な場合に発生する摩耗粒子、異物の噛み込みなどで発生する切削粒子、ホワイトメタル、外部から混入したと思われる砂等でした。このような摩耗粒子が観察された場合には、潤滑部では正常なマイルド摩耗と異物による切削摩耗が発生していることが分かります。切削摩耗は、他の摩耗形態に比較して摩耗進行速度が速く注意が必要で、定期的なトライボ診断による状態監視が必要と考えます。切削摩耗の原因となる混入異物が残留している場合、この異物により切削摩耗が継続して発生する可能性があります。メタルの摩耗状況の推定分析結果から当該機の軸受メタルの摩耗深さを推定しました。推定にあたっては、メタルの交換時期の情報が不明であるため、仮定として軸受メタルは前回の更油時に交換されたものとし、また、すべり軸受箇所のどの軸受が摩耗しているかを判定することはできないことから、最も軸受サイズの小さな軸受幅mmのひとつの軸受に摩耗が集中したとして摩耗深さを試算しました。なお、情報が不足している軸直径はmmと仮定しました。計算の結果、油量L、SOAP-Tの錫濃度ppmから求めた摩耗深さはμmとなり、初期摩耗粗さがμmと仮定すると、その摩耗深さの％が摩耗したと推定されます。計数汚染度、重量汚染度は共に当社推奨の管理限界値を超えていました。フィルタ表面の異物観察で金属片、鉄錆、砂等が観察されたことから、汚染度が高い要因は、摩耗と外部混入異物の影響と思われます。粘度、水分、全酸価、IRの各データは良好でした。、汚染状態、摩耗状態の確認潤滑油は継続使用可能な状態にあると判断します。なお、軸受メタルの摩耗が相当進行しており、本仮定が正しければ、最速でヶ月以内に補修が必要な状況になると推定されます。メタルの手入れをする準備を検討するなど、補修の対応と同時にヶ月後に再度分析を実施し、摩耗の進行状況を把握し、分解点検の要否を検討することを推奨します。また、今回の評価では、不明な情報は仮定により進めておりますので、情報が不足しておりました以下の項目について情報をご提供下さい。軸直径軸受交換後の稼働時間および起動停止回数油入替後の稼働時間および起動停止回数灰色に変色した原因の確認分析の結果、SOAP-Tで錫が非常に多く検出されました。ポンプ軸受と増速機軸受の軸受メタルの材質がWJであることから、灰色に変色した主原因は、ポンプ軸受と増速機軸受の摩耗によるものと思われます。なお、摩耗粒子の形態観察から異物の噛み込みなどにより発生する切削摩耗の発生が確認されているため、可能であれば、濾過を実施し汚染度の改善による摩耗進行の予防処置を実施することを推奨します。
報告№109-09136 報告№112-00457 | 分析№109-001160 分析№112-001931 | 112-001931 | 潤滑油は継続使用可能な状態にあると判断します。粘度、全酸価、IR、RBOTの各データは良好でした。尚、別紙RBOTの減少傾向から油の余寿命を求めた結果、本試料は直近の更油から起算して稼働日数が年月まで使用可能であることが分かります。水分は良好でした。
報告№107-0414 報告№107-0428 | 分析№107-02227 分析№107-02364 | 107-02364 | 分析の結果、異常摩耗の早期発見パラメータであるフェログラフィーのIs値がの乗と高く、摩耗粒子形態観察で金属接触が厳しい場合に発生するシビア粒子がやや多く観察されたことから、軌道面で局部的な油膜切れが発生していることが推定されました。今後、更に摩耗が進行し、転がり軸受の寿命の指標となるフレーキングに進展することが懸念されるため、ヶ月後に再度分析を実施し、摩耗の進行状況を確認することを推奨します。計数汚染度は当社推奨の管理限界値に到達していました。計数汚染度は当社推奨の管理限界値に到達していました。計数汚染度はNAS級と当社推奨の管理限界値のNAS級に到達していました。重量汚染度は.mg/mlでした。重量汚染度は.mg/mlでした。機器の潤滑状態異常摩耗の早期発見パラメータであるフェログラフィーのIs値がの乗と高く、摩耗粒子形態観察で金属接触が厳しい場合に発生するシビア粒子がやや多く観察されました。SOAPの結果、鉄および銅が検出されました。SOAPの結果、摩耗により発生する鉄および銅が検出されました。又、油の添加剤成分であるリン、亜鉛が検出されました。D－SOAPの結果、鉄が検出されました。D－SOAPの結果、摩耗により発生する鉄が検出されました。又、油の添加剤成分であるリン、亜鉛が検出されました。フェログラフィーの結果、金属接触が厳しい場合に発生するシビア粒子がやや多く観察されました。異常摩耗の早期発見パラメータであるフェログラフィーのIs値がの乗と高く、摩耗粒子形態観察の結果、金属接触が厳しい場合に発生するシビア粒子がやや多く観察されました。
報告№104-0347 | 分析№104-02823 | 104-02823 | トライボ診断により、機器軸受の潤滑状態、潤滑油の劣化状態を診断することを目的としました。分析の結果、メタルの摩耗がわずかに進行していることが確認されました。メタルの摩耗速度を前回と今回のデータから下式で求めた結果、現時点における平均的な摩耗深さは、軸受表面から.μmに到達していることが推定されました。y＝×-x＋.・ここでy：平均的な摩耗深さx：運転時間今ここで、前回データと今回データから求めた式を用いて本軸受が摩耗の限界に到達する時間、いわゆる限界使用時間を試算すると、軸受の表面粗さをsとした場合は、余寿命が約万時間になると推定され、現在の潤滑状態は良好な潤滑状態であることがわかります。但し、観察された摩耗粒子には、硬い異物の噛み込みにより発生する切削摩耗が観られていることから、この影響で摩耗速度が上昇する場合があります。現在は良好な潤滑状態ですが、やはり年に度、定期的にトライボ診断を実施し、摩耗の進行速度を監視することを推奨します。
報告№104-4548 報告№104-0236 | 分析№104-01752 分析№104-01811 | 104-01811 | №Bベルトコンベア減速機の潤滑油を分析し、トライボ診断を実施しました。その結果、以下の通りでした。減速機の潤滑状態減速機の潤滑状態を知るためフェログラフィー及びSOAP／D-SOAPを実施しました。その結果、ギヤ歯面の摩耗が支配的であり、№Aベルトコンベア減速機に比較してやや厳しい摩耗状態にあることが確認されました。D-SOAPの鉄濃度と油量ットルから計算によって求めた摩耗体積はmmとなります。減速機の構造、各ギヤのモジュール、歯数、歯幅、初期のバックラッシ等の情報が確認できれば、計算によってもとめた摩耗体積からこれまでのバックラッシ増加量を求め、更に、バックラッシ増加量を設計許容値に照合することで減速機の点検要否を検討することが可能となります。非分解による設備診断を推進する上で必要な、これらの情報を是非ご提供下さい。尚、ギヤ歯面でやや厳しい金属接触が認められており、今後さらに摩耗が進行することが懸念されます。摩耗の進行を把握するには定期的な分析による傾向監視を実施することを推奨します。傾向監視のための採油周期の検討には、回転数、濾過システムの有無および仕様等が必要ですのでこれらの内容をご提示下さい。潤滑油の劣化潤滑油の劣化状況を確認するため、全酸価及びIRを実施しました。その結果、全酸価が.mgKOH/gと新油値の.mgKOH/gに比較して若干高くなっていますが、IRの結果、新油のスペクトルに比較して変化がないことから、この油は継続使用可能と判断します。
報告№109-09136 報告№112-00597 | 分析№109-001160 分析№112-002538 | 112-002538 | 分析の結果、本試料グリースの物理的性状は全て良好な範囲にあり、継続使用可能な状態にあると判断します。グリースのちょう度、滴点、酸価、有機物・有機化合物の各データは全て継続使用可能な範囲にあり良好と判断出来ました。
報告№109-09568 報告№109-09568 | 分析№109-003517 分析№109-003517 | 109-003517 | を示す水分、全酸価の各データは良好でした。前回同様に粘度は.mm/sと新油値mm/sに比較して、粘度変化率は-％で、当社推奨の管理限界値である±％を超えていました。今後、粘度の低下により油膜切れが発生し、金属接触が発生することが懸念されます。泡立ち試験の結果は、-と新油値が-であるのに比較して高い値となっていたことから消泡性能が低下していることが分かりました。潤滑状態の異常の早期発見パラメータである潤滑状態指数は、のマイナス乗と濾過設備のない機器であれば正常な潤滑状態にあると判断できます。・消泡性能の低下消泡性の性能が低下していることが確認されたことから、今後の使用状況によっては油の酸化劣化が進行したり、ギヤ歯面およびベアリング軌道面で油膜切れが発生したりする場合があるため、消泡剤の添加による消泡性能の改善など何らかの対応が必要になると思われます。・潤滑状態濾過設備のない機器であれば正常な潤滑状態にあると判断できますが、当該機の潤滑系にはフィルタが設置されているため、別紙インライン・オフラインフィルタの影響に示すとおり、潤滑状態が異常となり大型の摩耗粒子が発生したとしても、粒子の大部分が捕捉されてしまい正常な潤滑状態にあると誤認してしまう可能性があります。このようなフィルタの影響を考慮に入れたLCインデックスは、摩耗がやや厳しい状態に分類されるの乗領域となりました。フィルタの影響を考慮した潤滑状態指数は、前回のの乗からの乗に桁上昇していることから、運転状態が前回と大きな差がなければ、摩耗は進行している状態にあると思われます。結論粘度および消泡性能の低下が確認されたものの、ギヤおよび転がり軸受は、継続続使用可能な状態にあると思われます。尚、今後は障害予防を目的に以下の対策を推奨します。粘度の低下が確認されたことから、更油を推奨します。運転条件によってはさらに摩耗の進行が速まる場合も想定されるため、今後は潤滑油の分析に加えてフィルタ付着物の分析を実施し、異常な摩耗状態発生の有無を精密に確認することを推奨します。消泡性能の改善は、添加する消泡剤の効果をテストにより確認する必要がありますので、必要な場合は当社営業担当者までお知らせ下さい。粘度は当社推奨の管理限界値を超えていました。泡立ち試験の結果、消泡性能が低下していることが確認されました。粘度粘度は.mm/sと新油値mm/sに比較して、粘度変化率は-％で、当社推奨の管理限界値である±％を超えていました。粘度粘度は.mm/sでした。粘度指数粘度指数はでした。泡立ち試験泡立ち試験は-と新油に比較して高い値でした。水分はppmと当社推奨の管理限界値の以下であり、良好と判断します。全酸価全酸価はmgKOH/gと新油値mgKOH/gに比較して高いものの、IRの結果で油劣化の兆候を示すカルボン酸の吸収が確認されていないことから、良好と判断します。機器の潤滑状態精密な濾過設備がない機器であれば、潤滑状態指数は正常の範囲にあると判断します。潤滑状態指数異常摩耗の早期発見パラメータである潤滑状態指数がのマイナス乗と精密な濾過設備がない機器であれば、潤滑状態指数は正常の範囲にあると判断します。
報告№107-4530 報告№107-0364 | 分析№107-01164 分析№107-01895 | 107-01895 | 、汚染度、軸受の潤滑状態を確認する。今回の採油は、機器停止中にドレン弁から実施しているため、油循環中に採油した場合に比較し、油中粒子の沈降の影響を受け、分析データが高濃度に出る可能性があります。今回の分析は以上のことを踏まえて結果を検討しました。分析の結果、高濃度の部分を採油したにもかかわらず、全てのデータが良好の範囲にありました。このことから、機器の潤滑状態は正常であり、この油は継続使用可能と判断します。尚、上述しましたように、今回の採油は停止中の採油であるため、循環中の採油に比較してデータが高目に出る可能性があります。これは、運転中の採油であったなら今回データより低い値になることが考えられます。次回採油は、粒子の沈降の影響を極力抑え、油中粒子が均一な分散状態に近い状態で採油が実施できるように、主機運転中、または停止直後に採油を実施されることを推奨します。
報告№109-09136 報告№113-00338 | 分析№109-001160 分析№113-001348 | 113-001348 | 分析の結果、は良好な範囲にあるものの、計数汚染度がNAS級とやや高い値でした。今後、油中の汚染物が軸受摺動面に噛み込み摩耗が進行することが懸念されます。軸受は継続使用可能な状態にあると判断しますが、D-SOAPで前回に比較して軸受メタルの主成分である錫が増加していました。軸受メタルの摩耗が進行していることから、今後さらに摩耗が進行することが懸念されるため、に示す対策を推奨します。定期的な分析今後懸念される軸受メタルの摩耗進行を監視するため、定期的に分析を実施し、摩耗の進行状況を確認することを推奨します。はフェログラフィーおよびSOAP／D-SOAPの結果から総合的に判断した結果、継続使用は可能ですが、今後の機器の機能を確認するためにも傾向管理が有用と考えます。フェログラフィー【定量分析：Is値】Is値は異常摩耗の早期発見パラメータのつで、摩耗程度を定量化するために用います。前回に比較してIs値はのマイナス乗から乗と、低い値でした。フェログラフィー【定性分析：摩耗粒子および摩耗形態観察】分析結果から観察された代表的な粒子は、以下の通りでした。黒錆・潤滑状態がやや厳しい凝着摩耗により発生。金属接触が厳しく、且つ、高い摩擦熱が発生していると考えられます。鉄錆、砂等・外部から混入したと考えられます。Iカップリング発光分光分析【SOAP／D-SOAP】検出された金属元素から発生箇所を推定すると、以下の通りでした。検出された金属元素 分類 鉄、鉛、銅、錫、亜鉛 軸受等 カルシウム、アルミニウム、ナトリウム 外部混入異物 軸受メタルの摩耗D-SOAPの結果、前回に比較して軸受メタルの主成分である錫がからppmに増加していたことから、軸受メタルの摩耗が進行していることが確認されました。分析結果から軸受メタルの摩耗深さを求めました。摩耗深さは、D-SOAPの結果で得られている錫濃度ppmと油量L、そして、メタル面積の約分の程度が摩耗したと仮定して求めました。その結果、メタル表面の平均的な摩耗深さは約μmとなります。次ページ図に示すように、メタル表面の平均的な摩耗深さは前回に比較して約.μmから約μmに増加しています。現状は継続使用可能と判断しますが、今後の軸受メタルの摩耗進行に注意が必要です。今後メタルの摩耗が進行して摩耗深さがメタルの表面粗さに達した場合、メタルの一部が鏡面状態となり焼付が発生することが懸念されます。メタルの表面粗さを軸受表面の一般的な粗さであるsと仮定すると、今後、摩耗深さがμmに達するのは図に示すように年月と推定されました。但し、今回の推定結果は、前回と今回の点のみで計算しており、今後、摩耗の進行速度が上昇した場合、推定結果より早く限界値に到達する可能性がありますので、比較的短い周期で分析を実施することが有効です。計数汚染度は、前回に比較してNAS級からNAS級にランク上昇し、当社推奨の管理限界値以下であるものの、やや高い値でした。フィルタ表面の異物観察で金属片、鉄錆、砂等が観察されたことから、汚染度が高い要因は、摩耗と外部混入異物の影響と思われます。粘度、水分、酸価、IRの各データは良好でした。
報告№109-09136 報告№114-00254 | 分析№109-001160 分析№114-000875 | 114-000875 | 軸受は継続使用可能な状態にあると判断します。但し、疲労摩耗およびフレッティング摩耗が発生しているため、以下の対策を推奨します。定期的な分析今後懸念される疲労摩耗およびフレッティング摩耗の進行を監視するため、定期的に分析実施することを推奨します。異常摩耗の早期発見のパラメータであるフェログラフィーのIs値は、レベルと正常です。但し、潤滑部の摩耗が認められたため、定期的に潤滑油分析を実施し、摩耗推移を監視することが有用と考えます。フェログラフィーで観察された代表的な粒子は、以下の通りです。疲労摩耗粒子・繰返し応力による金属疲労で発生。大型化するとフレーキングの発生が懸念されます。赤錆・フレッティングにより発生。フリクションポリマ・局部的に高圧・高温となる場合に発生。観察された摩耗粒子の中でも赤錆は、将来的に異常摩耗へ進展する可能性を示唆しているため、傾向監視が必要と思われます。詳細は、別紙傾向監視が必要な摩耗粒子をご覧ください。SOAP/D-SOAPの結果、鉄が比較的高い値で検出されていることから、軸受軌道面の摩耗やフレッティング摩耗によるものと推定されます。計数汚染度は良好の範囲にあるものの、重量汚染度はmg/mlと当社推奨の管理限界値を超えています。フィルタグラムで表面が茶褐色で金属片、鉄錆等が観察されていることから、汚染度が高い要因は、摩耗とスラッジ、そして外部混入異物の影響と思われます。
報告№102-6000 | 分析№102-00004 | 102-00004 | 異物の噛み込みにより発生した摩耗粒子が見られるため、今後さらに摩耗が進行することが懸念されます。使用油を早めに濾過を実施することを推奨します。尚、ベアリング寿命の指標であるフレーキングは発生しておらず、継続使用可能であると判断します。全てのデータが良好であることから、この油は継続使用可能と判断します。粘度は良好と判断します。粘度は.mm/sと新油値mm/sに比較して、粘度変化率は+％で、管理限界値である％以内にあり、良好と判断します。水分は良好と判断します。水分は.と管理限界値の以下であり、良好と判断します。全酸価は良好と判断します。全酸価は.mgKOH/gと新油値.mgKOH/gに比較して、.mgKOH/g上昇で、管理限界値の新油値＋.mgKOH./g以内にあり、継続使用可能と判断します。尚、この全酸価の上昇は、以前使用していたシェルテラスSTの影響と思われました。IRは良好と判断します。IRはチャートに示すように新油に比較して相違点が見られました。これは、以前使用していたシェルテラスSTが残っているためと考えられました。RBOTは良好と判断します。RBOTはminと新油値minの％と、管理限界値の％以上あり、良好と判断します。計数汚染度は良好と判断します。計数汚染度はNAS級と当社推奨の管理限界値内あり、良好と判断します。重量汚染度は良好と判断します。重量汚染度は.mg/mlと当初推奨の管理限界値のmg/ml以内にあり、良好と判断します。機器の潤滑状態使用油を早めに濾過又は更油することで、ベアリングは継続使用可能であると判断します。SOAPは良好でした。SOAPの結果、油の添加剤成分であるリンが検出されました。又、外部から混入したケイ素がppm、亜鉛がppm検出されました。尚、ケイ素がppmと非常に多く検出されていますが、ケイ素は、一般的に消泡剤として使用されます。しかし、その濃度はppm以下ですので、今回検出されたケイ素は消泡剤ではないと思われます。SOAPでケイ素が多く検出していることと、フェログラフィーの結果、透明のポリマ状異物が見られることから、当社のこれまでの経験からシリコングリースが混入した可能性が考えられます。シリコンの混入原因を調査されることを推奨します。D－SOAPは良好でした。D－SOAPの結果、金属元素は検出されませんでした。フェログラフィーの結果、ベアリング寿命の指標であるフレーキングは発生しておらず、継続使用可能であると判断します。フェログラフィーの結果、外部から混入した異物と、その異物の噛み込みにより発生した切削粒子が見られました。現在のところ、摩耗粒子のサイズが小さく、良好の範囲にありますが、今後、異物によりベアリングの摩耗が進行すると考えられるため、早めに濾過を実施し、異物を除去されることを推奨します。
報告№109-09249 報告№112-00273 | 分析№109-001747 分析№112-001097 | 112-001097_date120927 | 潤滑油は継続使用可能な状態であり、また運転中における潤滑状態も正常であったものと判断します。本試料油は、汚染や摩耗に関するデータが異常として出やすいドレンプラグから採油されたにもかかわらず、分析の結果は全ての分析項目の値が当社推奨の管理基準値を満たしており、新油分析値との比較結果も問題となる値はありませんでした。分析結果特性低下特性低下に係るパラメータの分析結果は良好と判断します。粘度粘度はmm/sと新油値mm/sに対する粘度変化率は-.％で、当社推奨の管理限界値である±％以内にあり、良好と判断します。全酸価添加油の全酸価は、油メーカによって初期値が違うため統一した管理基準を設定するのが困難であることから、当社では管理限界値を設定しておらず、新油分析値との比較及び他の分析項目の結果より全酸価の状態判断を行います。その結果、全酸価は.mgKOH/gと新油値.mgKOH/gに比較して変化はなく、良好と判断します。酸化安定度酸化安定度はminであり、当社推奨の管理限界値のmin以上であることから良好と判断します。有機物・有機化合物有機物・有機化合物は、IRチャートによる新油分析値との比較の結果、cm-付近に劣化の兆候を示すカルボン酸の吸収が確認されていないことから、良好と判断します。色相はL.であり、新油値のL.に比較して変化はないことから、良好と判断します。汚染に係るパラメータの分析結果は良好と判断します。水分はppmであり、当社推奨の管理限界値の以下であることから良好と判断します。汚染粒子数はNAS級であり、当社推奨の管理限界値のNAS級以下であることから良好と判断します。汚染度物重量は.mg/mlであり、当社推奨の管理限界値のmg/ml以下であることから良好と判断します。．摩耗運転中における潤滑状態は正常であったものと判断します。異常摩耗の早期発見パラメータであるフェログラフィーのIs値がの乗と良好の範囲にあったことから、潤滑箇所の潤滑状態は正常と判断します。金属濃度SOAP法により金属濃度を測定した結果、潤滑箇所で発生する金属接触によって検出される鉛がppm検出されました。金属濃度酸溶解法により金属濃度を測定した結果、潤滑箇所で発生する金属接触よって検出される鉄が、外部から混入したと思われるナトリウムが検出されました。
報告№109-09136 報告№109-09206 | 分析№109-001160 分析№109-001572 | 109-001572 | 軸受の潤滑状態および初期試験を実施し、前回データと照合した結果、油中摩耗粒子に変化がないことが確認されました。油中の粒子濃度は、油膜破断による発生や、油槽内などでの沈降が均衡したところでいわゆる平衡状態になります。このバランスが崩れると増加する場合と減少する場合とに分かれます。本軸受では、油中の粒子が減少する要因となるフィルタ類は設置されておらず、濾過による減少は考えられません。油中の摩耗粒子に変化がなかったのは、摩耗粒子がほとんど発生せず、油槽内部での沈降があったためと考えられます。以上のことから、本設備は摩耗の進行がなく、潤滑状態は安定した状態にあったものと判断します。これらのことは、前回に比較して、計数汚染度は等級に変化はなく、SOAP／D-SOAPの鉄および錫濃度に変化がないこと摩耗粒子の形態観察の結果、局部的に高圧・高温となる場合に発生するフリクションポリマが観察されたものの、異常摩耗の早期発見パラメータであるフェログラフィーのIs値がの乗と良好の範囲にあること以上のことから判断しています。潤滑油の基本特性潤滑油の基本特性のIRおよびRBOTは良好の範囲にあることから、本試料油は継続使用可能と判断します。
報告№109-09495 報告№109-09495 | 分析№109-003013 分析№109-003013 | 109-003013 | ・全酸価全酸価は、mgKOH/gと新油値のmgKOH/gよりも高い値でした。・銅の溶出SOAPの銅濃度が前回同様にppm検出されました。銅を使用した部分の溶出が発生していると考えられます。この溶出は検出された亜鉛系添加剤の成分と銅が反応し、溶出することが知られています。銅濃度は別紙鉱油の酸化に対する金属触媒の影響に示すように銅濃度が増加すると酸化速度が速まります。結論対象設備は継続使用可能な状態にあるものの、全酸価が新油値よりも高い値であることから、定期的に分析を実施し、酸化劣化の進行状況を監視されることを推奨します。は良好と判断します。計数汚染度計数汚染度はNAS級と当社推奨の管理限界値のNAS級以内にあり、良好と判断します。重量汚染度は.mg/mlと当社推奨の管理限界値のmg/ml以内にあり、良好と判断します。機器の潤滑状態SOAPの結果、銅が検出されました。SOAPSOAPの結果、油の添加剤成分であるリン、亜鉛が検出されました。一方、銅が検出されました。銅を使用した部分の溶出が発生していると考えられます。この溶出は亜鉛系添加剤成分の亜鉛と銅が反応し、溶出することが知られています。銅濃度は別紙鉱油の酸化に対する金属触媒の影響に示すように銅濃度が増加すると酸化速度が速まります。酸化劣化の進行状況をを全酸価の変化で監視されることを推奨します。D－SOAPD－SOAPの結果、摩耗により発生する鉄が検出されていないことから、良好と判断します。フェログラフィーフェログラフィーの結果、異常摩耗の早期発見パラメータであるIs値がのマイナス乗と良好の範囲にあり、潤滑状態は正常と判断します。
報告№109-09094 報告№110-00147 | 分析№109-000884 分析№110-000540 | 110-000540 | は良好と判断します。尚、RBOTがminと新油値のminに比較してmin減少していました。このまま継続使用した場合、この減少傾向から限界値に到達するのは、別紙図RBOTの減少傾向に示すように年月と推定されました。残りの継続使用期間は、約年ヶ月であると予測されます。潤滑油は継続使用可能な状態にあると判断します。≪状態監視とパラメータ≫分析の目的および各分析のパラメータは以下の通りです。特性低下目的：油の分析結果から、や劣化傾向ならびに添加剤の消耗程度、残存寿命などを確認する。粘度JISK全酸価JISK赤外線吸収スペクトルJISK酸化安定度試験JISK汚染目的：油の分析結果から、砂塵あるいは水・異種油などによるや、異物混入の有無を確認する。水分JISK計数汚染度JISB重量汚染度JISB光学顕微鏡観察摩耗目的：油中の摩耗粒子を分析する事により、回転・摺動部の潤滑状態、摩耗劣化の程度、余寿命などを解析する。摩耗診断電子顕微鏡観察JISKX線マイクロアナリシス油中金属濃度）JISK≪分析結果≫特性低下粘度：良好粘度値mm/sの新油値mm/sに対する変化率は.％であり、当社推奨の管理限界値±％以内に留まっています。全酸価：良好全酸価.mgKOH/gは新油値の.mgKOH/gに比較して変化はないことから問題は無いと判断します。赤外線吸収スペクトル：良好酸化安定度試験：良好酸化安定度試験の結果、数値minは当社推奨の管理限界値min以上に留まっており、現時点での使用は可能と判断します。汚染水分：良好水分値.は当社推奨の管理限界値以内に留まっています。計数汚染度：今回は実施していません。重量汚染度：今回は実施していません。光学顕微鏡観察：今回は実施していません。摩耗摩耗診断電子顕微鏡観察・X線マイクロアナリシス：今回は実施していません。油中金属濃度：今回は実施していません。
報告№109-09136 報告№110-00406 | 分析№109-001160 分析№110-001857 | 110-001857 | 金属元素と濃度の分析は、試料油を以上の高温で発光させ、その光を分光器で分光し、分光によって得られた光の強度と金属固有の波長とから元素を特定するIカップリング発光分光分析法を用います。また摩耗状態は、SOAP法により求めた金属成分と濃度にフェログラフィー法による摩耗粒子分析とを加味して総合的に評価しますが、摩擦面の摩耗機構と摩耗状態の判断は摩耗粒子の形態と、異常摩耗の早期発見パラメータであるIs値により判断します。Iカップリング発光分光分析供試のタービン油を分析した結果、SOAPで鉄、ケイ素、D－SOAPで鉄、亜鉛、カルシウム、ナトリウムが検出されました。これらの検出された金属元素から発生箇所を推定すると鉄・軸受等亜鉛、カルシウム、ケイ素、ナトリウム・外部混入異物であると思われます。このうち、機械部品が摩耗したと思われる元素はのグループです。ケイ素の検出SOAPでケイ素がppm検出されました。一般に、潤滑油中からケイ素が検出された場合の原因として、シリコン油或いは、シリコン系の添加剤が検出されるフェログラフィーおよびフィルタ表面の異物観察で砂が多く観察されて検出されるシリコングリースをシール部に塗布している場合、このシリコングリースが潤滑油に混入して検出されるなどが挙げられますが、今回検出が比較的高濃度であることからの可能性が考えられます。については、分析結果では確認することが出来ませんので、これに関する情報があれば提供をお願いします。フェログラフィー摩耗粒子と摩耗形態分析結果から観察された粒子は、潤滑状態が正常な場合に発生する摩耗粒子異物の切削作用で発生する切削粒子局部的に高圧・高温となる場合に発生するフリクションポリマでした。潤滑部では、正常なマイルド摩耗、異物による切削摩耗が発生していることが分かりました。また、潤滑油が軸受軌道面で高圧下に押し込められ、局部的に高圧・高温状態になっている箇所があることも確認されました。摩耗形態の中でも切削摩耗は、摩耗進行速度が速い形態であることから管理には注意が必要です。転がり軸受で切削摩耗が発生している場合、軸受の寿命は分の程度に低下することが知られています。また、切削摩耗の発生原因となる混入異物が残留している場合、この異物により切削摩耗が継続して発生する可能性があります。フリクションポリマは、潤滑油が軸受軌道面に押し込められ高圧状態になると同時に、圧縮熱により高温状態になった結果、基油自身重合反応を起こし生成することが知られています。そのため、高圧高温状態の解消がなされなければ、潤滑油の劣化が進行し、粘度上昇に因る潤滑異常に進展する場合があります。潤滑状態異常摩耗の早期発見パラメータとして摩耗粒子を定量化して評価するフェログラフィーのIs値は、潤滑状態が厳しいの乗となっていました。計数汚染度はやや高い値でした。フィルタ表面の異物観察で金属片、鉄錆、砂等が観察されたことから、汚染度が高い要因は、摩耗と外部混入異物の影響と思われます。粘度、全酸価、IR、RBOTの各データは良好でした。尚、別紙RBOTの減少傾向から油の余寿命を求めた結果、本試料は直近の更油から起算して年月まで使用可能であることが分かります。軸受および潤滑油は継続使用可能な状態にあるものの、以下の対策が必要です。汚染度の改善油の汚染度が高く、観察された摩耗粒子や異物が軸受軌道面に噛み込み摩耗が進行し、軸受の寿命の指標となるフレーキングに進展することが懸念されるため、汚染度の改善が必要です。更油前に油槽内を清掃してから、更油することを推奨します。定期的な分析摩耗の進行を監視するため、定期的に分析を実施し、摩耗の進行状況を確認することを推奨します。傾向監視のための次回採油時期は、理論的に求めると最短で約時間となります。この時間は、油中汚染物が均一になるために必要とする時間であり、この時間を経過すれば、再分析の結果から潤滑状態の傾向を確認することが可能となります。理論時間を参考に次回採油時期を検討されることを提案します。シリコン系のグリースや添加剤の確認シリコン系の添加剤やグリースを使用している箇所があるかについてご確認下さい。
報告№108-0227 報告№110-00667 | 分析№108-01664 分析№110-003090 | 110-003090 | Iカップリング発光分光分析供試のタービン油を分析した結果、検出された金属元素は、SOAPの結果表に示すように、鉄、ニッケル、リン、亜鉛、カルシウム、バリウム、ケイ素、ナトリウムが検出されました。これらの検出された金属元素から発生箇所を推定すると鉄、ニッケル・軸受等リン、亜鉛、カルシウム、バリウム、ケイ素、ナトリウム・外部混入異物であると思われます。このうち、機械部品が摩耗したと思われる元素はのグループです。フェログラフィー異常摩耗の早期発見パラメータとして摩耗粒子を定量化して評価するフェログラフィーのIs値は、潤滑状態がやや厳しいの乗でした。摩耗粒子の形態で比較的多く観察された粒子は、潤滑状態が正常な場合に発生する摩耗粒子、異物の噛み込みなどで発生する切削粒子、局部的に高圧・高温となる場合に発生するフリクションポリマでした。このような摩耗粒子が観察された場合には、潤滑部では正常なマイルド摩耗と異物による切削摩耗が発生し、そして局部的ではあるものの高圧・高温の箇所が発生していることも分かります。特に、切削摩耗は摩耗形態の中でも摩耗進行速度が速く、転がり軸受でこの摩耗形態が発生した場合には寿命が分の程度に低下することも知られています。切削摩耗により生じた軌道面の損傷が起点となって転がり軸受の寿命となるフレーキングに進展することが懸念されます。フリクションポリマは、潤滑油が軌道面に押し込められ高圧状態になると同時に、圧縮熱により高温状態になった結果、基油自身が重合反応を起こし生成することが知られています。そのため、高圧高温状態の解消がなされなければ、潤滑油の劣化が進行し、粘度上昇に因る潤滑異常に進展する場合があります。電子顕微鏡・X線マイクロアナリシス観察された摩耗粒子をSEM・XMAで観察した結果、鉄、クロム、マンガンを含む粒子が比較的多く、主にベアリング軌道面の摩耗が多く発生していることが確認されました。計数汚染度はやや高い値でした。フィルタ表面の異物観察で鉄錆、砂等が観察されたことから、汚染度が高い要因は、摩耗と外部混入異物の影響と思われます。粘度、水分、全酸価、IR、RBOTの各データは良好でした。軸受および潤滑油は継続使用可能な状態にあると判断します。ただし、油中の汚染度が高く、切削摩耗が確認されているため、定期的に分析を実施し、摩耗の進行状況を確認することを推奨します。傾向監視のための次回採油時期は、最短で約時間となります。この時間は、油中汚染物が均一になるために必要とする時間であり、この時間を経過すれば、再分析の結果から状態の傾向を確認することが可能となりますので、これを参考に次回分析時期を検討されることを提案します。本試料油は、機器停止中に廃油口から採油されていますが、機器が停止している状態では、別紙油粒子の沈降の影響に示すように油槽内で撹拌がなくなり固形物が沈降するため、油中汚染度は高くなることから今後の採油は、極力運転中もしくは停止直後の油槽中層部から実施されることを推奨します。
報告№107-6026 報告№107-0392 | 分析№107-02108 分析№107-02059 | 107-02059 | 今回の採油は、機器停止中に軸受油槽から実施しているため、油循環中に採油した場合に比較し、油中粒子の沈降の影響を受け、分析データが低濃度に出る可能性があります。今回の分析は以上のことを踏まえて結果を検討しました。分析の結果、低濃度の部分を採油したにもかかわらず、計数汚染度がNAS級と当社推奨の管理限界値に到達していました。摩耗粒子形態観察で局部的に高圧・高温となる場合に発生するフリクションポリマ、外部から混入したと思われる砂が多く観察されたことから、汚染度が高い要因は、ポリマの発生と外部から混入した砂の影響と考えられました。フリクションポリマは、局部的に軸受摺動部分に高圧・高温の箇所があり、その狭いギャップに潤滑油が押込まれて発生します。これらは、軸の振れ回り量の変動や、メタルギャップの調整不足等が原因となる事があり、この場合高い摩擦熱による油劣化に注意が必要です。今後油劣化の進行に注意が必要であるとともに、砂等の異物が軸受摺動面に噛み込み摩耗が進行することが懸念されるため、濾過を実施することを推奨します。採油条件が適正でない可能性がありますので、可能であれば、再度採油を実施し、摩耗の進行状況を確認することを推奨します。採油は、粒子の沈降の影響を極力抑え、油中粒子が均一な分散状態に近い状態で実施できるように、主機運転中、または停止直後に採油を実施されることを併せて推奨します。
報告№109-09136 報告№110-00326 | 分析№109-001160 分析№110-001419 | 110-001419 | 摩擦面で発生している摩耗の形態や潤滑状態は、フェログラフィーで得られた摩耗粒子の観察結果から評価します。同法は、摩耗粒子を含んだ試料油を磁力で油と粒子とに分離する技術で、分離された摩耗粒子を解析することによって潤滑状態の健全性や摩耗粒子の発生原因を診断するものです。摩耗粒子と摩耗形態観察された粒子は、潤滑状態が正常な場合に発生する摩耗粒子異物の切削作用で発生する切削粒子局部的に高圧・高温となる場合に発生するフリクションポリマでした。以上から潤滑部で発生している摩耗は正常なマイルド摩耗と異物による切削摩耗であることが分かりました。また、局部的に高圧・高温になっている箇所があることも確認されました。摩耗形態の中でも切削摩耗は、摩耗進行速度が速い形態であることから管理には注意が必要です。転がり軸受で切削摩耗が発生している場合、軸受の寿命は分の程度に低下することが知られています。また、切削摩耗の発生原因となる混入異物が残留している場合、この異物により切削摩耗が継続して発生する可能性があります。一方、フリクションポリマは、潤滑油が軸受軌道面に押し込められ高圧状態になると同時に、圧縮熱により高温状態になった結果、基油自身重合反応を起こし生成することが知られています。そのため、高圧高温状態の解消がなされなければ、潤滑油の劣化が進行し、粘度上昇に因る潤滑異常に進展する場合があります。潤滑状態異常摩耗の早期発見パラメータであるIs値は、潤滑状態が厳しいの乗となっていました。汚染度水分濃度は、前回同様に管理基準以内にあり良好でした。粘度、全酸価、RBOTの各データは、前回同様に管理基準以内にあり良好でした。本試料油は、機器停止中に軸受箱ドレンプラグから採油されています。ドレンプラグの汚染度は、一般的に高く、尚且つ、機器が停止している状態では、油槽内で撹拌がなくなり固形物が沈降するため、油中汚染度は更に高くなると推定されます。このような悪条件にもかかわらず、今回の分析結果から転がり軸受寿命の指標としている摩耗粒子が確認されなかったことから本軸受は継続使用可能な状態にあると判断します。但し、軸受摺動面で異物の噛み込みによる摩耗が僅かに発生しています。今後さらに摩耗が進行することが懸念されますので、以下の対策を推奨します。今後、摩耗の進行状況を監視するため、定期的に分析を実施することを推奨します。傾向監視のための次回採油時期は、回転数と油量から理論的に求めます。本設備の回転数に関する情報が提供されなかったため、rpmと仮定し計算しました。その結果、次回の採油は最短で約時間となります。この時間は、油中汚染物が均一濃度になるために必要な時間であり、この時間を経過すれば、再分析の結果から摩耗速度を評価すことが可能となります。本計算は、回転数を仮定して求めていますので、次回分析実施時までに回転数等の設備情報をご提供下さい。
報告№109-09136 報告№112-00589 | 分析№109-001160 分析№112-002469 | 112-002469_date130403 | 分析の結果、潤滑油の劣化はなく、汚染度は良好な範囲にあることから、継続使用可能な状態にあると判断します。軸受分析の結果、軸受は継続使用可能な状態にあると判断します。は良好と判断します。粘度粘度は、mm/sと新油値mm/sに比較して、粘度変化率は-％で、当社推奨の管理限界値である±％以内であり、良好と判断します。水分は、ppmと当社推奨の管理限界値の以下であり、良好と判断します。酸価は、.mgKOH/gと新油値.mgKOH/g以下であり、良好と判断します。IRIRチャートの結果、新油と使用油のスペクトルパターンはほぼ一致し、また、油劣化の兆候を示すカルボン酸の吸収が確認されていないことから、良好と判断します。は良好と判断します。計数汚染度計数汚染度は、NAS級と当社推奨の管理限界値NAS級以下であり、良好と判断します。重量汚染度は、.mg/mlと当社推奨の管理限界値mg/ml以下であり、良好と判断します。光学顕微鏡写真重量汚染度で濾過したフィルタ表面上の夾雑物を光学顕微鏡で観察した結果、金属片、鉄錆、砂等が観察されました。はフェログラフィーおよびSOAP-Tの結果から総合的に判断した結果、正常な状態にあると考えられます。フェログラフィー【定量分析：Is値】Is値は異常摩耗の早期発見パラメータのつで、摩耗粒子を定量化するために用います。今回のIs値はの乗と低い値でした。フェログラフィー【定性分析：摩耗粒子および摩耗形態観察】分析結果から観察された全ての粒子量は少でした。Iカップリング発光分光分析【SOAP-T】検出された金属元素から発生箇所を推定すると、以下の通りでした。鉄、銅、ニッケル・軸受等リン・添加剤カルシウム、ナトリウム・外部混入異物
報告№109-09136 | 分析№109-001160 | 112-002839 | 油の劣化進行は確認されなかったものの、油中の汚染度が高いことから、以下の対策を推奨します。対象設備は継続使用可能な状態にあると判断します。但し、将来的な摩耗進行の有無を確認するためにも傾向監視を継続することが有効です。濾過摩耗粒子や異物等がギヤ歯面や軸受軌道面に噛み込むことによる摩耗の進行が懸念されるため、可能であれば濾過を推奨します。定期的な分析今後懸念される凝着摩耗の進行を監視するため、定期的に分析を実施することを推奨します。新油との比較による評価を示す粘度、酸価のデータは新油データを基準として評価しています。今回は油名が不明であったため評価できませんでしたが、今後評価する場合は、使用している新油を同時に分析することをご検討下さい。はフェログラフィーおよびSOAP-Tの結果から総合的に判断した結果、継続使用は可能ですが、機器の機能を保持するためにも傾向管理が有用と考えます。フェログラフィー【定量分析：Is値】Is値は異常摩耗の早期発見パラメータのつで、摩耗粒子を定量化するために用います。Is値はの乗と、低い値でした。フェログラフィー【定性分析：摩耗粒子および摩耗形態観察】分析結果から比較的多く観察された粒子は、以下の通りでした。シビア粒子・潤滑状態がやや厳しい凝着摩耗により発生。金属潤滑部が局部的に油膜切れを起していると考えられます。観察された摩耗粒子の中でもシビア粒子は、将来的な摩耗の進行に繋がる可能性を示唆しているため、傾向監視が必要と思われます。シビア粒子は、凝着摩耗に分類されます。この摩耗粒子は、ギヤ歯面や軸受軌道面で凝着、破断を繰り返し、この過程で生じる移着粒子が成長して摩耗粒子となります。そのため、ギヤ歯面や軸受軌道面では局部的に油膜切れが発生していることを示しています。この状態が継続した場合、摩耗粒子のサイズは徐々に大型化していき、設備の損傷に至る場合がありますので、傾向監視が必要です。Iカップリング発光分光分析【SOAP-T】検出された金属元素から発生箇所を推定すると、以下の通りでした。鉄、銅、錫、亜鉛・ギヤ、軸受等リン・添加剤カルシウム、ナトリウム・外部混入異物計数汚染度は、NAS級と当社推奨の管理限界値に到達していました。摩耗粒子の形態観察およびSOAP-Tの結果から、汚染度が高い要因は摩耗と外部混入異物の影響と思われます。粘度粘度はmm/sとISOVG規格内にありました。水分は.ppmと当社推奨の管理限界値以下であり、良好でした。酸価は油名が不明であったため、新油データとの比較ができず評価できませんでした。潤滑油および設備の劣化比較と傾向前回、フェログラフィーおよびSOAP-Tは実施していないため、比較はできませんでした。計数汚染度は、前回同様にNAS級と当社推奨の管理限界値NAS級に到達していました。粘度粘度は前回に比較してmm/sからmm/sに低下し、前回同様にISOVG規格外にありました。水分は前回に比較して.ppmから.ppmに減少し、前回同様に当社推奨の管理限界値以下であり、良好でした。酸価は前回に比較して.mgKOH/gから.mgKOH/gに低下していることから、油劣化は進行していないと考えられます。
|  | 114-000229 | 潤滑油および対象設備は継続使用可能な状態にあると判断します。但し、局部的な厳しい金属接触と高い摩擦熱により発生する黒錆が確認されたことから、今後の摩耗推移を確認するためにも傾向監視を継続することが有効です。定期的な分析今後も摩耗推移を監視するため、定期的な分析実施を推奨します。黒錆は、摩擦面が将来的に異常摩耗へ進展する可能性を示唆しているため、傾向監視が有用と思われます。詳細は、別紙傾向監視が必要な摩耗粒子をご覧ください。
報告№106-0025 報告№106-0130 | 分析№106-00118 分析№106-00863 | 106-00863 | 本試料油は、運転中のドレンから採油が行われており、その影響で汚染度が比較的高めに出ることが予想されますが、前回採油もドレンから行われているため、診断の背景は同様であり、潤滑状態の傾向は把握できるものと考えられます。分析の結果、特徴的であったのは、汚染度がNAS級からNAS級へ減少していることと、異常摩耗の早期発見パラメータであるIs値がの乗からの乗に桁改善されていることでした。このことは、本機の潤滑状態が前回から今回にかけて摩耗が安定していたことを示していると思われます。これらのことは、前回に比較して計数汚染度がランク減少したこと異常摩耗の早期発見パラメータであるフェログラフィーのIs値がの乗から乗に桁改善されたこと以上のことから判断しました。今後も定期的にトライボ診断を行い潤滑状態の把握をされることを推奨します。尚、減速機のバックラッシの増加を確認するためには、SOAP／D-SOAPを追加実施するとともに、歯車のタイプ、形状、モジュール、歯幅、歯数などの情報が必要です。是非、ご提供下さい。
報告№105-6050 報告№105-4019 | 分析№105-01529 分析№105-02677 | 105-02677 | 貴○○は廃止措置工事期間中であるが、運転状態にある機器においては保全計画を策定している。この中で当該機器については設備の状態監視保全の適用をおこなっており、油診断法により精度の高い状態監視活動を行うことを目的とし、トライボ診断を実施した。トライボ診断の結果、軸受メタルの摩耗は若干発生しているものの、本軸受は継続使用可能な状態にあると判断します。尚、軸受摺動面では、更に摩耗が進行する場合もありますので、定期的に分析を実施し、汚染状況及び摩耗の進行状況を確認されることを推奨します。これらのことは、異常摩耗の早期発見パラメータであるフェログラフィーのIs値がの乗と高く、摩耗粒子の形態観察の結果、金属接触が厳しい場合に発生するシビア粒子がやや多く観察されたこと以上のことから判断しました。
報告№105-0186 | 分析№105-01265 | 105-01265 | トライボ診断により、機器軸受の潤滑状態、潤滑油の劣化状態を診断することを目的としました。分析の結果、ベアリング軌道面や転動面ですべりを伴う摩耗が発生し、これが進行しつつあることが確認されました。又、砂等の硬い異物の噛み込みにより生じた切削摩耗も同時に発生していると思われます。この摩耗は直ちにベアリングの損傷に至る状況ではありませんが、軌道面や転動面に発生した損傷が起点となって、フレーキングに進展することが懸念されるため、次回のトライボ診断では、この点にご注意下さい。このことは、以下のことから判断しました。前回の採油時にほぼ全量更油されているにもかかわらず、計数汚染度がNAS級とやや高いこと。異常摩耗の早期発見パラメータであるフェログラフィーのIs値が.と良好の範囲にあるものの、摩耗粒子形態観察の結果、すべり摩擦により発生する摩耗粒子、異物の噛み込みにより発生する切削粒子が観察されたこと。
報告№109-09136 報告№113-00357 | 分析№109-001160 分析№113-001407 | 113-001407 | 分析の結果、潤滑油の劣化はなく、汚染度は良好な範囲にあることから、継続使用可能と判断します。軸受分析の結果、軸受は継続使用可能な状態にあると判断します。はフェログラフィーおよびSOAP／D-SOAPの結果から総合的に判断した結果、正常な状態にあると考えられます。フェログラフィー【定量分析：Is値】Is値は異常摩耗の早期発見パラメータのつで、摩耗程度を定量化するために用います。今回のIs値はの乗と、低い値でした。フェログラフィー【定性分析：摩耗粒子および摩耗形態観察】分析結果から観察された全ての粒子量は少でした。Iカップリング発光分光分析【SOAP／D-SOAP】検出された金属元素から発生箇所を推定すると、以下の通りでした。鉄、ニッケル、錫・軸受等リン、カルシウム、ナトリウム・外部混入異物計数汚染度はNAS級、重量汚染度は.mg/mlと、共に当社推奨の管理限界値以下であり、良好でした。．粘度、水分、酸価、IR、RBOTの各データは良好でした。
報告№109-09447 報告№110-00768 | 分析№109-002782 分析№110-003669 | 110-003669 | 軸受および潤滑油は継続使用可能な状態にあると判断します。但し、切削摩耗の発生が確認されたため、定期的に分析を実施し、摩耗の進行状況を確認することを推奨します。本試料油は、機器停止中にドレンプラグから採油されています。機器が停止している状態では、別紙油粒子の沈降の影響に示すように油槽内で撹拌がなくなり固形物が沈降するため、油中汚染度は高くなると推定されます。今後の採油は、極力運転中もしくは停止直後の油槽中層部から実施されることを推奨します。
報告№109-09136 報告№111-00753 | 分析№109-001160 分析№111-003802 | 111-003802 | グリースおよび軸受は継続使用可能な状態にあると判断します。フェログラフィー摩耗粒子の形態で比較的多く観察された粒子は、潤滑状態が正常な場合に発生する摩耗粒子でした。このような摩耗粒子が観察された場合には、潤滑部では正常なマイルド摩耗が発生していることが分かります。Iカップリング発光分光分析供試グリースを分析した結果、検出された金属元素は、SOAPの結果表に示すように、鉄、リン、亜鉛、カルシウム、アルミニウム、ナトリウムでした。これらの検出された金属元素から発生箇所を推定すると鉄・軸受等リン、亜鉛、カルシウム、アルミニウム、ナトリウム・添加剤および増ちょう剤であると思われます。このうち、機械部品が摩耗したと思われる元素はのグループです。グリースのちょう度、滴点、全酸価、IRの各データは良好でした。
報告№104-0358 | 分析№104-02477 | 104-02477 | 濾過前の試料油を分析した結果、粘度がmm/sと新油のmm/sに比較して、粘度変化率は-％で、処置領域にありました。水分が前回のppmからppmに減少しているものの、処置領域にありました。一方、摩耗粒子形態観察及びフィルタ写真の結果、外部から混入した鉄錆・砂が多く観察されました。尚、計数汚染度は、水分の影響でセンサーエラーを起こし測定不能でした。水分濃度が高い値を示していますので、今後、この水分の影響で腐食摩耗が進行することが懸念されます。外部混入異物外部混入または内部発生した鉄錆が比較的多く見られます。水分濃度が高いことが原因で錆が発生している場合があります。これらの障害発生に対する弊害を勘案の上、予防処置として至急水分除去を実施されることを推奨します。又、異種油の混入、或いは、油名が間違っている可能性がありますので、ご確認下さい。
報告№104-8044 報告№104-6072 | 分析№104-02040 分析№104-02160 | 104-02160 | オーバーホール後の初期試験を実施し、データから潤滑状態及び摩耗状態を調べた結果、摩耗粒子形態観察で外部から混入した鉄錆・砂が観察されました。現在のところ混入による影響は直ちにないと思われるものの、今後、これらの異物が摺動面に噛み込み摩耗が進行することが懸念されます。そのため、計画通りヶ月後に再度分析を実施し、汚染状況及び摩耗の進行状況を確認されることを推奨します。これらのことは、異常摩耗の早期発見パラメータであるフェログラフィーのIs値が、と良好の範囲にあるものの、摩耗粒子形態観察の結果、外部から混入した鉄錆・砂が多く観察されたこと以上のことから判断しました。尚、主機停止中にドレンバルブから採油を実施しているため、油循環中の採油に比較して油中粒子が沈降して高濃度になっている部分を採油していると考えられます。したがって、油が循環している状態で採油を実施した場合に比較して、分析データが高くなり、異常な状態と判断してしまう可能性がありますので、今後の採油は、停止直後、或いは、油循環中に採油を実施されることを併せて推奨します。
報告№109-09094 報告№110-00627 | 分析№109-000931 分析№110-003225 | 110-003225 | 有機物・有機化合物試験で検出されたピークには新グリースと異なるピークが検出されました。IRの結果で新グリースと異なるピークが検出されたことから、グリース名が違うか、或いは、異種グリースが混入した可能性が考えられますので、確認する必要があります。≪状態監視とパラメータ≫分析の目的および各分析のパラメータは以下の通りです。特性低下目的：グリースの分析結果から、グリースの物理的性状や劣化傾向などを確認する。全酸価JISK赤外線吸収スペクトルJISKちょう度JISK滴点JISK摩耗目的：グリース中の摩耗粒子を分析する事により、回転・摺動部の潤滑状態、摩耗劣化の程度、余寿命などを解析する。摩耗診断電子顕微鏡観察JISKX線マイクロアナリシス油中金属濃度）JISK≪分析結果≫特性低下全酸価：良好全酸価.mgKOH/gは新油値の.mgKOH/g以内にあることから、問題は無いと判断します。赤外線吸収スペクトル：良好ちょう度：良好ちょう度値はと当社推奨の管理限界値であるから以内に留まっています。滴点：良好滴点はと新油値のに比較し高いものの、ちょう度が良好の範囲にあり、かつ、有機物・有機化合物試験の結果で油劣化の兆候を示すカルボン酸の吸収が見られないことから、問題は無いと判断します。摩耗摩耗診断電子顕微鏡観察・X線マイクロアナリシス：今回は実施していません。油中金属濃度：今回は実施していません。
報告№109-09249 報告№110-00306 | 分析№109-001747 分析№110-001236 | 110-001236 | 油中金属の分析は、試料油を以上の高温で発光させた光を分光器で分光し、金属固有の波長から元素を特定するとともに、光の強度から濃度を求めるIカップリング発光分光分析法を用います。また摩耗状態は、SOAP法により求めた金属成分と濃度に、フェログラフィー法による早期発見パラメータであるIs値と摩耗粒子分析とを加味し、さらに摩耗粒子の形態により摩擦面で発生している摩耗機構を推定して総合的に判断します。Iカップリング発光分光分析供試のタービン油を分析した結果、検出された金属は油中金属元素の結果表に示すように、鉄、鉛、銅、亜鉛、カルシウム、ケイ素、ナトリウムでした。これら検出された金属元素から発生箇所を推定すると、鉄、鉛、銅・軸受等亜鉛、カルシウム、ケイ素、ナトリウム・外部混入異物であると思われます。このうち、機械部品が摩耗したと思われる元素はのグループです。ケイ素の検出金属濃度でケイ素がppm検出されました。一般に、潤滑油中からケイ素が検出された場合の原因として、シリコン油或いは、シリコン系の添加剤が検出されるフェログラフィーおよびフィルタ表面の異物観察で砂が多く観察されて検出されるシリコングリースをシール部に塗布している場合、このシリコングリースが潤滑油に混入して検出されるなどが挙げられますが、今回検出が比較的高濃度であることからの可能性が考えられます。については、分析結果では確認することが出来ませんので、これに関する情報があれば提供をお願いします。フェログラフィー摩耗粒子分析結果から観察された粒子は、潤滑状態が正常な場合に発生する摩耗粒子でした。潤滑状態と摩耗形態異常摩耗の早期発見パラメータとして摩耗粒子を定量化して評価するフェログラフィーのIs値は、潤滑状態が正常なの乗となっていました。摩耗粒子の観察結果から潤滑部では正常な潤滑状態であるマイルド摩耗が発生していることが分かりました。水分、汚染粒子数、汚染度物重量の各データは良好でした。酸化安定度の結果、minと新油値のminに比較して酸化防止剤の残存量が％でした。継続使用していた場合、酸化防止剤が減少して、基油の劣化に進展することが懸念されます。潤滑油および軸受は継続使用可能な状態にあるものの、以下の対策が必要です。更油当社推奨の管理限界値内にありますが、RBOTの減少が確認されています。仮に本試料の使用期間がヶ月であった場合、次回定検までに更油が必要な状態になると推定されますので、仮定した通りの使用状況であった場合、更油が必要となります。シリコン系のグリースや添加剤の確認シリコン系の添加剤やグリースを使用している箇所があるかについてご確認下さい。分析結果特性低下特性低下に係るパラメータの分析結果は良好と判断します。粘度粘度はmm/sと新油値mm/sに対する粘度変化率は+％で、当社推奨の管理限界値である±％以内にあり、良好と判断します。全酸価添加タービン油の全酸価は、油メーカによって初期値が違うため統一した管理基準を設定するのが困難であることから、当社では管理限界値を設定しておらず、新油分析値との比較及び他の分析項目の結果より全酸価の状態判断を行います。その結果、全酸価は.mgKOH/gと新油値.mgKOH/g以内にあることから、良好と判断します。酸化安定度酸化安定度はminであり、当社推奨の管理限界値のmin以上であることから良好と判断します。有機物・有機化合物有機物・有機化合物は、IRチャートによる新油分析値との比較の結果、cm-付近に劣化の兆候を示すカルボン酸の吸収が確認されていないことから、良好と判断します。色相はL.であり、新油値のLに比較して大きな変化はないことから、良好と判断します。汚染に係るパラメータの分析結果は良好と判断します。水分はppmであり、当社推奨の管理限界値の以下であることから良好と判断します。汚染粒子数はNAS級であり、当社推奨の管理限界値のNAS級以内であることから良好と判断します。汚染度物重量はmg/mlであり、当社推奨の管理限界値のmg/ml以内であることから良好と判断します。摩耗運転中における潤滑状態は正常であったものと判断します。異常摩耗の早期発見パラメータであるフェログラフィーのIs値がの乗と当社基準値と比較して良好の範囲にあったことから潤滑箇所の潤滑状態は正常と判断します。金属濃度SOAP法により金属濃度を測定した結果、潤滑箇所で発生する金属接触によって検出される鉛、銅が共にppm、外部から混入したと思われるケイ素がppm検出されました。金属濃度酸溶解法により金属濃度を測定した結果、潤滑箇所で発生する金属接触によって検出される鉄が、鉛が、銅が、外部から混入したと思われる亜鉛が、カルシウム、ナトリウムが検出されました。
報告№109-09136 報告№112-00161 | 分析№109-001160 分析№112-000653 | 112-000653 | グリース中の異物を調査する。グリース中の異物を観察した結果、SOAP-Tで鉄およびクロムが検出され、摩耗粒子の形態観察で金属潤滑部が局部的に油膜切れを起して発生するシビア粒子が比較的多く観察されたことから、グリース中の異物は、ギヤ歯面から発生した摩耗粒子が支配的でした。グリース中の異物がどのような原因で混入したかを調査する。グリース中の異物は、摩耗粒子の形態観察で金属潤滑部が局部的に油膜切れを起して発生するシビア粒子が比較的多く観察されました。これらの摩耗粒子が発生した原因は、ギヤ歯面で非常に厳しい金属接触が発生したためと推定されます。使用しているグリースの極圧性能が十分でないか、ギヤ歯面のグリースが流れ落ちている場合が考えられます。フェログラフィー摩耗粒子の形態で比較的多く観察された粒子は、金属潤滑部が局部的に油膜切れを起して発生するシビア粒子でした。このような摩耗粒子が観察された場合には、潤滑部では潤滑状態がやや厳しい凝着摩耗が発生していることが分かります。Iカップリング発光分光分析【SOAP-T】検出された金属元素は、SOAP-Tの結果表に示すように、鉄、鉛、銅、クロム、アンチモン、錫、リン、亜鉛、カルシウム、バリウム、アルミニウム、ナトリウム、モリブデンでした。これらの検出された金属元素から発生箇所を推定すると鉄、鉛、銅、クロム、アンチモン、錫・ギヤ等リン、亜鉛、カルシウム、バリウム、アルミニウム、ナトリウム、モリブデン・添加剤・増ちょう剤であると思われます。このうち、機械部品が摩耗したと思われる元素はのグループです。
報告№104-0112 | 分析№104-00885 | 104-00885 | 濾過前の試料油を分析した結果、計数汚染度が、前回NAS級から、今回NAS級に約ヶ月でランク上昇しました。摩耗粒子形態観察の結果及び光学顕微鏡写真に示すように、鉄錆・砂等が見られているため、汚染度が上昇した要因は、外部から混入した異物によるものと考えられました。鉄錆・砂等の異物は、通常運転中に外部から混入する可能性がないため、今回採油時に混入した可能性が高いと考えられます。又、潤滑異常の早期発見パラメータである、摩耗過酷度を示すIs値がの乗と非常に良好の範囲にあることから、潤滑状態は良好な状態にあると判断します。これらの障害発生に対する弊害を勘案の上、採油時には異物が混入しないように注意して採油をすることが必要です。尚、RBOTが前回に比較し、min上昇したのは、新油の補充等の影響が考えられます。今後は、今回のRBOT値によりデータ管理を行います。
報告№109-09136 報告№111-00053 | 分析№109-001160 分析№111-000242 | 111-000242 | 更油からの使用時間をもとに潤滑油の余寿命を評価したところ、潤滑油は次回定検まで使用可能と判断できました。次回定検時に更油を実施しない場合は、酸化安定度を知るための分析を実施し、余寿命を確認することを推奨します。酸化安定度はminであり、当社推奨の管理限界値のmin以上であることから、良好と判断します。
報告№108-0411 報告№110-00508 | 分析№108-02744 分析№110-002284 | 110-002284 | Iカップリング発光分光分析供試グリースをSOAP／D－SOAPで分析した結果、検出されて金属元素は、鉄、銅、錫、リン、カルシウム、アルミニウム、ナトリウム、マグネシウムでした。これらの検出された金属元素から発生箇所を推定すると鉄、銅、錫・軸受等リン・グリース添加剤カルシウム、ナトリウム、アルミニウム、マグネシウム・増ちょう剤であると思われます。このうち、機械部品が摩耗したと思われる元素はのグループです。フェログラフィー観察された粒子の多くは、潤滑状態が正常なマイルド摩耗で発生する摩耗粒子でした。軸受は継続使用可能な状態にあると判断します。
報告№106-6023 報告№106-4519 | 分析№106-00388 分析№106-00416 | 106-00416 | トライボ診断の結果、ギヤ歯面の摩耗が確認されました。本機の摩耗は、Aバー回転式スクリーン減速機に比較して若干厳しいものの、発生している摩耗形態が摩耗速度が比較的遅いマイルド摩耗と呼ぶ形態であることが判りました。ドレンからの採油であるにもかかわらず、マイルド摩耗状態で発生する摩耗粒子が支配的であったことから、本機の潤滑状態は正常であり、継続使用は可能と判断します。トライボ診断では、歯車のタイプ形状、モジュール、歯幅、歯数、初期バックラッシが分かれば歯車の管理パラメータとして有効であるバックラッシの増加程度を推定し、バックラッシ調整の要否を判定するなど、より良い管理を行う事が出来ますので、次回トライボ診断実施時には各情報の提供をお願いします。これらのことは、以下のことから判断しました。異常摩耗の早期発見パラメータであるフェログラフィーのIs値がの乗と若干高く、摩耗粒子の形態観察の結果、微小な鉄系粒子が多く観察されたことSOAP／D－SOAPの結果、ギヤの摩耗により発生した鉄が検出されたこと尚、を示す粘度、水分、全酸価、IRの各データが良好であることから、この油は継続使用可能と判断します。
報告№109-09249 報告№111-00162 | 分析№109-001747 分析№111-000892 | 111-000892 | 潤滑油および対象設備は継続使用可能な状態であると判断します。但し、汚染度物重量が当社推奨の管理限界値を超えていることから、以下の対策を推奨します。油中の汚染度が高く、観察された異物等が軸受軌道面に噛み込み摩耗が進行することが懸念されるため、濾過あるいは更油などによる汚染度の回復を推奨します。フェログラフィー異常摩耗の早期発見パラメータとして摩耗粒子を定量化して評価するフェログラフィーのIs値は、潤滑状態がやや厳しいの乗でした。摩耗粒子の形態で比較的多く観察された粒子は、潤滑状態が正常な場合に発生する摩耗粒子、局部的に高圧・高温となる場合に発生するフリクションポリマ、外部から混入したと思われる鉄錆等でした。これらの摩耗粒子が観察された場合、潤滑部で発生している摩耗形態は、正常なマイルド摩耗であり、そして局部的ではあるものの高圧・高温の箇所が発生していることも分かります。フリクションポリマは、潤滑油が軌道面に押し込められ高圧状態になると同時に、圧縮熱により高温状態になった結果、基油自身が重合反応を起こし生成することが知られています。そのため、高圧高温状態の解消がなされなければ、潤滑油の劣化が進行し、粘度上昇に因る潤滑異常に進展する場合があります。Iカップリング発光分光分析供試のタービン油を分析した結果、検出された金属は油中金属元素の結果表に示すように、鉄、鉛、錫、亜鉛、カルシウム、アルミニウム、ナトリウム、マグネシウムでした。これら検出された金属元素から発生箇所を推定すると、鉄、鉛、錫・軸受等亜鉛、カルシウム、アルミニウム、ナトリウムマグネシウム・外部混入異物であると思われます。このうち、機械部品が摩耗したと思われる元素はのグループです。汚染度物重量は当社推奨の管理限界値を超えていました。フィルタ表面の異物観察で表面が茶褐色で金属片、鉄錆、砂等が観察されたことから、汚染度が高い要因は、摩耗、スラッジ、そして外部混入異物の影響と思われます。粘度、全酸価、酸化安定度、有機物・有機化合物の各データは良好でした。分析結果特性低下特性低下に係るパラメータの分析結果は良好と判断します。粘度粘度はmm/sと新油値mm/sに対する粘度変化率は+.％で、当社推奨の管理限界値である±％以内にあり、良好と判断します。全酸価添加タービン油の全酸価は、油メーカによって初期値が違うため統一した管理基準を設定するのが困難であることから、当社では管理限界値を設定しておらず、新油分析値との比較及び他の分析項目の結果より全酸価の状態判断を行います。その結果、全酸価は.mgKOH/gと新油値.mgKOH/gに比較して若干高くなっていますが、IRチャートに示すように劣化の兆候として現れるカルボン酸などの有機物・有機化合物の発生が確認されていないことから、良好と判断します。酸化安定度酸化安定度はminであり、当社推奨の管理限界値のmin以上であることから良好と判断します。有機物・有機化合物有機物・有機化合物は、IRチャートによる新油分析値との比較の結果、cm-付近に劣化の兆候を示すカルボン酸の吸収が確認されていないことから、良好と判断します。色相はLであり、新油値のL.に比較して大きな変化はないことから、良好と判断します。汚染に係るパラメータの分析結果は、汚染度物重量は当社推奨の管理限界値を超えていました。水分はppmであり、当社推奨の管理限界値の以下であることから良好と判断します。汚染粒子数はNAS級であり、当社推奨の管理限界値のNAS級以内であることから良好と判断します。汚染度物重量はmg/mlであり、当社推奨の管理限界値のmg/mlを超えていました。摩耗フェログラフィーによる摩耗粒子の観察の結果、潤滑状態が正常な場合に発生する摩耗粒子、局部的に高圧・高温となる場合に発生するフリクションポリマ、外部から混入したと思われる鉄錆等が比較的多く観察されました。異常摩耗の早期発見パラメータであるフェログラフィーのIs値がの乗とやや高く、摩耗粒子の形態観察の結果、潤滑状態が正常な場合に発生する摩耗粒子、局部的に高圧・高温となる場合に発生するフリクションポリマ、外部から混入したと思われる鉄錆等が比較的多く観察されました。金属濃度SOAP法により金属濃度を測定した結果、外部から混入したと思われる亜鉛がppm検出されましたが僅かであり良好と判断します。金属濃度酸溶解法により金属濃度を測定した結果、潤滑箇所で発生する金属接触によって検出される鉄が、鉛、錫が、外部から混入したと思われる亜鉛が、カルシウムが、アルミニウムが、ナトリウム、マグネシウムが検出されましたが僅かであり良好と判断します。
報告№108-0411 報告№110-00468 | 分析№108-02744 分析№110-002104 | 110-002104 | 金属元素と濃度の分析は、試料油を以上の高温で発光させ、その光を分光器で分光し、分光によって得られた光の強度と金属固有の波長とから元素を特定するIカップリング発光分光分析法を用います。また摩耗状態は、SOAP法により求めた金属成分と濃度にフェログラフィー法による摩耗粒子分析とを加味して総合的に評価しますが、摩擦面の摩耗機構と摩耗状態の判断は摩耗粒子の形態と、異常摩耗の早期発見パラメータであるIs値により判断します。Iカップリング発光分光分析供試のタービン油を分析した結果、SOAP／D－SOAPで鉄、銅、ニッケル、亜鉛、カルシウム、バリウム、ケイ素が検出されました。これらの検出された金属元素から発生箇所を推定すると鉄、銅、ニッケル・軸受等亜鉛、カルシウム、バリウム、ケイ素・外部混入異物であると思われます。このうち、機械部品が摩耗したと思われる元素はのグループです。フェログラフィー摩耗粒子分析結果から観察された粒子は、潤滑状態が正常な場合に発生する摩耗粒子異物の切削作用で発生する切削粒子金属潤滑部が局部的に油膜切れを起して発生するシビア粒子局部的に高圧・高温となる場合に発生するフリクションポリマ外部から混入したと思われる砂、樹脂等でした。潤滑状態と摩耗形態異常摩耗の早期発見パラメータとして摩耗粒子を定量化して評価するフェログラフィーのIs値は、潤滑状態がやや厳しいの乗となっていました。潤滑部では、正常なマイルド摩耗、異物による切削摩耗、やや厳しい摩耗形態の凝着摩耗が発生し、そして局部的に高圧・高温状態になっている箇所があることも確認されました。摩耗形態の中でも切削摩耗は、摩耗進行速度が速い形態であることから管理には注意が必要です。転がり軸受で切削摩耗が発生している場合、軸受の寿命は分の程度に低下することが知られています。また、切削摩耗の発生原因となる混入異物が残留している場合、この異物により切削摩耗が継続して発生する可能性があります。フリクションポリマは、潤滑油が軸受軌道面に押し込められ高圧状態になると同時に、圧縮熱により高温状態になった結果、基油自身重合反応を起こし生成することが知られています。そのため、高圧高温状態の解消がなされなければ、潤滑油の劣化が進行し、粘度上昇に因る潤滑異常に進展する場合があります。計数汚染度は当社推奨の管理限界値に到達していました。フィルタ表面の異物観察で金属片、鉄錆、砂等が観察されたことから、汚染度が高い要因は、摩耗と外部混入異物の影響と思われます。粘度、全酸価、IR、RBOTの各データは良好でした。尚、別紙RBOTの減少傾向から油の余寿命を求めた結果、この減少傾向のまま継続使用した場合は、年月には限界値に到達すると推定されました。軸受および潤滑油は継続使用可能な状態にあるものの、以下の対策が必要です。更油油の汚染度が高く、観察された摩耗粒子や異物が軸受軌道面に噛み込み摩耗が進行し、軸受の寿命の指標となるフレーキングに進展することが懸念されるため、汚染度の改善が必要です。更油前に油槽内を清掃してから、更油することを推奨します。定期的な分析摩耗の進行を監視するため、定期的に分析を実施し、摩耗の進行状況を確認することを推奨します。傾向監視のための次回採油時期は、理論的に求めると最短で約時間となります。この時間は、油中汚染物が均一になるために必要とする時間であり、この時間を経過すれば、再分析の結果から潤滑状態の傾向を確認することが可能となります。理論時間を参考に次回採油時期を検討されることを提案します。
報告№109-09136 報告№110-00347 | 分析№109-001160 分析№110-001568･1569 | 110-001568._1569 | 使用油を示す粘度、水分、全酸価の各データは良好の範囲にありました。汚染度使用油重量汚染度の結果、mg/mlとやや汚染されていました。重量汚染度で使用したフィルタの表面には、茶褐色の粘ちょう物、金属片が観察されたことから、汚染度が高い要因は、スラッジと摩耗によるものと思われます。交換直後重量汚染度はmg/mlと使用油のmg/mlから減少していることが確認されましたが、重量汚染度で使用したフィルタ表面には、使用油に確認された粘ちょう物と金属片が観察されました。劣化状況潤滑は全て良好の範囲にあり、劣化は確認されず、継続使用可能な状態にあることが確認されました。残油が及ぼす汚染の影響交換直後の試料は、重量汚染度が使用油の分の程度に減少しましたが、汚染度を測定するためのフィルタ表面に粘ちょう物と金属片が観察されたことから、新油に入れ替えただけでは油槽内の汚染物が除去しきれないことがわかりました。今回の試料油は、給油口から採油されていることから、油槽底部に沈降している大型粒子は採取されずに残留している可能性が考えられます。濾過による汚染状態の改善使用油を抜き、新油を充填しただけでは、油中の摩耗粒子やスラッジ等は、分の程度に減少しているものの、除去することは出来ません。正常な潤滑状態を保つには、油中の汚染物を濾過などにより適正な量まで除去する必要があります。新油との比較による評価を示す粘度、全酸価のデータは新油データを基準として評価しています。今回は当社に新油データがなかったためカタログ値で判断しましたが、今後評価する場合は、充填用に新油を同時に分析することをご検討下さい。
報告№109-09255 報告№109-09255 | 分析№109-001913 分析№109-001913 | 109-001913 | 今回の採油は、対象設備停止中にドレン弁から実施しているため、別紙油中粒子の沈降の影響に示すように、油中粒子などの固形物は沈降の影響を受けて分析データが高濃度に出る可能性があることから、このことを踏まえて結果を検討しました。本試料は、高濃度になっていると思われる対象設備停止中のドレン弁から実施した採油にもかかわらず、分析の結果は全て良好の範囲にあったことから、油は継続使用可能であり、また潤滑状態も正常と判断します。特性低下分析結果は、全項目が良好の範囲にありました。したがって、油の特性低下は認められず良好と判断します。粘度粘度はmm/sと新油値mm/sに対する粘度変化率が-％でした。粘度変化率の推奨管理限界値は、±％以内となっていますが、今回の結果はこの範囲内にあることから、良好と判断します。全酸価全酸価は.mgKOH/gと新油値.mgKOH/gに比較して変化はなく、良好と判断します。酸化安定度酸化安定度は、新油値と比較して十分に残存していることが必要ですが、今回の残存率は新油の.％となっており、当社推奨の管理限界値の％以上であったことから、良好と判断します。汚染水分による汚染は確認されず、良好と判断します。水分濃度水分濃度は、当社推奨の管理限界値の以下のppmであり、良好と判断します。摩耗潤滑状態は正常と判断します。異常摩耗の早期発見パラメータであるフェログラフィーのIs値は、潤滑状態が良好と判断できるのマイナス乗であったことから、潤滑状態は正常と判断します。
報告№109-09136 報告№113-00249 | 分析№109-001160 分析№113-000939 | 113-000939 | 分析の結果、、汚染度は共に良好な状態にあることから、継続使用可能な状態にあると判断します。軸受は継続使用可能な状態にあると判断します。はフェログラフィーおよびSOAP／D-SOAPの結果から総合的に判断した結果、正常な状態にあると判断します。フェログラフィー【定量分析：Is値】Is値は異常摩耗の早期発見パラメータのつで、摩耗程度を定量化するために用います。Is値は前回に比較してのマイナス乗からマイナス乗と、低い値でした。フェログラフィー【定性分析：摩耗粒子および摩耗形態観察】分析結果から観察された全ての粒子量は少でした。Iカップリング発光分光分析【SOAP／D-SOAP】検出された金属元素から発生箇所を推定すると、以下の通りでした。検出された金属元素 分類 銅、錫 軸受等 リン、カルシウム、ケイ素、ナトリウム 外部混入異物 計数汚染度は、前回に比較してNAS級からNAS級にランク低下し、重量汚染度は.mg/mlから.mg/mlに増加したものの、共に良好でした。．粘度、水分、全酸価、IR、RBOTの各データは、前回同様に良好でした。尚、RBOTが前回に比較してmin増加していました。RBOTが増加した理由は、更油や補給などが考えられますが、これらのことを実施していないことから、原因を特定するのは困難でした。但し、今回の分析結果で、粘度、全酸価、IRの各データに大きな変化はなく、異種油の混入などは確認されていないため、本試料油は継続使用可能な状態にあります。今後は今回のRBOT値によりデータ管理を行います。
報告№109-09136 | 分析№109-001160 | 112-002842 | 油の劣化進行は確認されなかったものの、油中の汚染度が高いことから、以下の対策を推奨します。対象設備は継続使用可能な状態にあると判断します。但し、将来的な摩耗進行の有無を確認するためにも傾向監視を継続することが有効です。濾過摩耗粒子や異物等がギヤ歯面や軸受軌道面に噛み込むことによる摩耗の進行が懸念されるため、可能であれば濾過を推奨します。定期的な分析今後懸念される凝着摩耗、そして疲労摩耗の進行を監視するため、定期的に分析を実施することを推奨します。新油との比較による評価を示す粘度、酸価のデータは新油データを基準として評価しています。今回は油名が不明であったため評価できませんでしたが、今後評価する場合は、使用している新油を同時に分析することをご検討下さい。はフェログラフィーおよびSOAP-Tの結果から総合的に判断した結果、継続使用は可能ですが、機器の機能を保持するためにも傾向管理が有用と考えます。フェログラフィー【定量分析：Is値】Is値は異常摩耗の早期発見パラメータのつで、摩耗粒子を定量化するために用います。Is値はの乗とやや高い値でした。フェログラフィー【定性分析：摩耗粒子および摩耗形態観察】分析結果から比較的多く観察された粒子は、以下の通りでした。シビア粒子、銅系シビア粒子・潤滑状態がやや厳しい凝着摩耗により発生。金属潤滑部が局部的に油膜切れを起していると考えられます。疲労摩耗粒子・繰返し応力を受けて発生。観察された摩耗粒子の中でもシビア粒子は、将来的な摩耗の進行に繋がる可能性を示唆しているため、傾向監視が必要と思われます。シビア粒子は、凝着摩耗に分類されます。この摩耗粒子は、ギヤ歯面や軸受軌道面で凝着、破断を繰り返し、この過程で生じる移着粒子が成長して摩耗粒子となります。そのため、ギヤ歯面や軸受軌道面では局部的に油膜切れが発生していることを示しています。この状態が継続した場合、摩耗粒子のサイズは徐々に大型化していき、設備の損傷に至る場合がありますので、傾向監視が必要です。Iカップリング発光分光分析【SOAP-T】検出された金属元素から発生箇所を推定すると、以下の通りでした。鉄、鉛、銅、クロム、錫、亜鉛、銀・ギヤ、軸受等リン・添加剤カルシウム、バリウム、アルミニウム、ナトリウム・外部混入異物計数汚染度は、NAS級以上と当社推奨の管理限界値を超えていました。摩耗粒子の形態観察およびSOAP-Tの結果から、汚染度が高い要因は摩耗と外部混入異物の影響と思われます。粘度粘度はmm/sとISOVG規格内にありました。水分は.ppmと当社推奨の管理限界値以下であり、良好でした。酸価は油名が不明であったため、新油データとの比較ができず評価できませんでした。潤滑油および設備の劣化比較と傾向はフェログラフィーおよびSOAP-Tの結果から総合的に判断した結果、傾向管理が必要な状態にあると考えられます。フェログラフィー【定量分析：Is値】前回、Is値はの乗と非常に高い値でしたが、今回ではの乗に低下していました。但し、依然としてやや高い値であることから、今後も継続して傾向管理を行うことを推奨します。フェログラフィー【定性分析：摩耗粒子および摩耗形態観察】前回同様にシビア粒子が比較的多く観察されました。また今回は疲労摩耗粒子が比較的多く観察されました。Iカップリング発光分光分析【SOAP-T】前回と比較して鉄がppmから.ppmに減少していました。計数汚染度は、前回同様にNAS級以上と当社推奨の管理限界値NAS級を超えていました。粘度粘度は前回に比較してmm/sからmm/sに低下し、前回同様にISOVG規格内にありました。水分は前回に比較して.から.ppmに減少し、当社推奨の管理限界値以下にあり、良好でした。酸価は前回に比較して.mgKOH/gから.mgKOH/gに低下していることから、油劣化は進行していないと考えられます。
報告№109-09136 | 分析№109-001160 | 113-002412 | 使用油の粘度低下が確認されたことから、油膜切れによる摩耗発生が懸念されます。なお、現時点で認められる潤滑箇所の摩耗は継続使用が可能な範囲であることから、即時の分解点検は不要と判断します。更油粘度低下が確認されており、潤滑部で油膜切れなどによる摩耗の発生が懸念されます。これらの予防処置として更油を推奨します。定期的な分析減速機の潤滑状態を知ることは、保全の最適な時期や修理の要否判断に役立つことから、今後も定期的な分析により管理することを推奨します。診断結果使用油は粘度の低下が確認されました。粘度粘度は、.mm/sと新油値のmm/sに比較して粘度変化率が-.％となっており、当社推奨の管理限界値を超えていました。適正な粘度範囲で使用していない場合、潤滑部で油膜切れが発生し、摩耗の進行に繋がることが懸念されます。水分はppmと当社推奨の管理限界値の以下であり、良好です。酸価・IR使用油の酸化劣化は、酸価およびIRの結果から総合的に判断します。酸価は、.mgKOH/gと新油値.mgKOH/g以上であるものの、IRで油の酸化劣化により発生するカルボン酸の吸収が確認されないことから、良好と判断します。使用は清浄であり良好です。計数汚染度計数汚染度はNAS級と当社推奨の管理限界値NAS級以下であり、良好です。重量汚染度は.mg/mlでした。減速機の潤滑箇所の摩耗状態を示す異常摩耗の早期発見のパラメータであるIs値は、レベルと正常な値でした。ま但し、潤滑部の摩耗が認められたため、定期的に潤滑油分析を実施し、摩耗推移を監視することが有用と考えます。フェログラフィーで観察された代表的な粒子は以下の通りです。正常な摩耗粒子・潤滑状態が正常なマイルド摩耗により発生。疲労摩耗粒子・繰返し応力による金属疲労で発生。大型化するとフレーキングの発生が懸念されます。バックラッシから推測したギヤの余寿命減速機ギヤのバックラッシ余寿命は、検出された鉄濃度を基にバックラッシ増加量を計算することで推定することが出来ます。今回、油量、歯車の歯幅、モジュール、歯数が不明でしたので、油量をL、歯幅をmm、モジュールを、太陽歯車、遊星歯車、内歯歯車の歯数をそれぞれ、、、遊星歯車の数をと仮定し、バックラッシの増加量を計算しました。その結果、今回検出された鉄が、ギヤ歯面から平均的に摩耗して発生していたと仮定した場合、バックラッシの増加量は以下の通りでした。表バックラッシ増加量接触箇所 バックラッシ増加量上限値[μm] バックラッシ増加量[μm] 余寿命[h] 内歯車-遊星歯車 約. 遊星歯車-太陽歯車 約. バックラッシの初期値が不明であるため、増加量の上限値を適正なバックラッシの最大値と最小値の差としました。今回の推定されたバックラッシ増加量は上限値に比較して十分に小さい値であり、現時点では十分な余寿命があると推定されます。但し、今回の計算は仮定に基づいて行っているため、参考値としてお考え下さい。※バックラッシとは・図に示すような、歯車がスムーズな回転を行うために必要となる、一対の歯車をかみあわせたときの歯面間の遊び。バックラッシが適正でない場合、歯車がスムーズに回転せず、摩耗の進行や振動、騒音の発生に繋がる可能性がある。
報告№107-0366 報告№108-0300 | 分析№107-01900 分析№108-02107 | 108-02107 | 濾過前の試料油を分析した結果、D－SOAPで軸受メタルの主成分である錫が前回のからに僅かに増加し、光学顕微鏡写真の結果から、金属接触が厳しい場合に発生するシビア粒子が観察されました。軸受の摩耗が発生している可能性があり、今後さらに進行することが懸念されます。これらの障害発生に対する弊害を勘案の上、予防処置としてヶ月以内に再度分析を実施されることを推奨します。
|  | 113-001713 | 対象設備は継続使用可能な状態にあると判断します。但し、今後の摩耗進行の有無を確認するためにも傾向監視を継続することが有効です。また、潤滑油の水分は更油が必要な濃度を超えていました。更油或いは部分更油による水分濃度の調整水分の影響により金属表面で腐食摩耗が発生し、発生した鉄錆等の粒子が潤滑部に噛み込み摩耗が進行することがありますので、予防措置として更油或いは部分更油などにより相対的に水分濃度を低くするなどの方法を推奨します。定期的な分析今後懸念される切削摩耗、凝着摩耗の進行を監視するため、定期的に分析を実施することを推奨します。はフェログラフィーおよびSOAP-Tの結果から総合的に判断した結果、継続使用は可能ですが、機器の機能を保持するためにも傾向管理が有用と考えます。フェログラフィー【定量分析：Is値】Is値は異常摩耗の早期発見パラメータのつで、摩耗粒子を定量化するために用います。Is値はの乗と、やや高い値でした。フェログラフィー【定性分析：摩耗粒子および摩耗形態観察】分析結果から比較的多く観察された粒子は、以下の通りでした。正常な摩耗粒子・潤滑状態が正常なマイルド摩耗により発生。切削粒子・異物や金属表面の微小突起による切削摩耗により発生。シビア粒子・潤滑状態がやや厳しい凝着摩耗により発生。金属潤滑部が局部的に油膜切れを起していると考えられます。黒錆・潤滑状態がやや厳しい凝着摩耗により発生。局部的に金属接触が厳しく、且つ、高い摩擦熱が発生していると考えられます。観察された摩耗粒子の中でも切削粒子、シビア粒子、黒錆は、将来的な異常摩耗の進行に繋がる可能性を示唆しているため、傾向監視が必要と思われます。詳細は、別紙傾向監視が必要な摩耗粒子をご覧ください。Iカップリング発光分光分析【SOAP-T】検出された金属元素から発生箇所を推定すると、以下の通りでした。鉄、鉛、銅、ニッケル、錫・エンジン部品等リン、亜鉛、カルシウム、マグネシウム・添加剤アルミニウム、ケイ素、ナトリウム・外部混入異物クランクピンメタルの摩耗SOAP-Tで錫がppm、ニッケルが、銅がppm検出されたことから、クランクピンメタルが摩耗していると推定されました。詳細は、別紙クランクピンメタルの摩耗をご覧ください。粘度、塩基価の各データは良好でした。水分はと当社推奨の管理限界値を超えていました。今後、水分の影響でエンジン内部に錆が発生し、その影響で摩耗が発生する懸念があります。
報告№111-00058 報告№111-00058 | 分析№111-000313 分析№111-000313 | 111-000313 | は良好と判断します。尚、RBOTがminと新油値のminに比較してmin減少していました。このまま継続使用した場合、この減少傾向から限界値に到達するのは、別紙図RBOTの減少傾向に示すように年月と推定されました。残りの継続使用期間は、約年ヶ月であると予測されます。潤滑油は継続使用可能な状態にあると判断します。≪状態監視とパラメータ≫分析の目的および各分析のパラメータは以下の通りです。特性低下目的：油の分析結果から、や劣化傾向ならびに添加剤の消耗程度、残存寿命などを確認する。粘度JISK全酸価JISK赤外線吸収スペクトルJISK酸化安定度試験JISK汚染目的：油の分析結果から、砂塵あるいは水・異種油などによるや、異物混入の有無を確認する。水分JISK計数汚染度JISB重量汚染度JISB光学顕微鏡観察摩耗目的：油中の摩耗粒子を分析する事により、回転・摺動部の潤滑状態、摩耗劣化の程度、余寿命などを解析する。摩耗診断電子顕微鏡観察JISKX線マイクロアナリシス油中金属濃度JISK≪分析結果≫特性低下粘度：良好粘度値mm/sの新油値mm/sに対する変化率は-％であり、当社推奨の管理限界値±％以内に留まっています。全酸価：良好全酸価.mgKOH/gは新油値の.mgKOH/gに比較し変化はないことから、問題は無いと判断します。赤外線吸収スペクトル：良好酸化安定度試験：良好酸化安定度試験の結果、数値minは当社推奨の管理限界値min以上に留まっており、現時点での使用は可能と判断します。汚染水分：良好水分値.ppmは当社推奨の管理限界値以内に留まっています。計数汚染度：今回は実施していません。重量汚染度：今回は実施していません。光学顕微鏡観察：今回は実施していません。摩耗摩耗診断電子顕微鏡観察・X線マイクロアナリシス：今回は実施していません。油中金属濃度：今回は実施していません。
報告№109-09146 報告№109-09146 | 分析№109-001202 分析№109-001202 | 109-001202 | 泡立ち試験の結果は、-と新油値が-であるのに比較して高い値となっていたことから消泡性能が低下していることが分かりました。消泡性の性能が低下していることが確認されたことから、今後の使用状況によっては油の酸化劣化が進行したり、ギヤ歯面およびベアリング軌道面で油膜切れが発生したりする場合があるため、消泡剤の添加による消泡性能の改善など何らかの対応が必要になると思われます。尚、を示す粘度、水分、全酸価の各データは、全てが良好の範囲あることから消泡性能の改善により継続使用が可能と判断します。消泡性能の改善は、添加する消泡剤の効果をテストにより確認する必要がありますので、必要な場合は当社営業担当者までお知らせ下さい。機器の潤滑状態潤滑状態の異常の早期発見パラメータである潤滑状態指数は、の乗と濾過設備のない機器であれば正常な潤滑状態にあると判断できます。当該機の潤滑系は、油中汚染粒子を濾過するフィルタが設置されているため、別紙インライン・オフラインフィルタの影響に示すとおり、潤滑状態が異常となり大型の摩耗粒子が発生したとしても発生した粒子の大部分が捕捉されてしまい、結果として正常な潤滑状態にあると誤認してしまう可能性があります。そのため、フィルタの影響を考慮に入れLCインデックスを求めたところ、その結果は摩耗がやや厳しい状態に分類されるの乗領域となりました。計算により求めたLCインデックスがこの値であれば、ギヤおよび転がり軸受の継続続使用は可能と思われます。但し、摩耗粒子には疲労摩耗の開始時期に見られるμm前後の摩耗粒子が観察され、また、LCインデックスが前回のから今回の乗へと潤滑状態の厳しさが桁上昇し摩耗の進行が懸念されました。今後の状態変化を把握するためヶ月後に再度分析を実施し、疲労摩耗の進行状況を確認することを推奨します。泡立ち試験の結果、消泡性能が低下していることが確認されています。粘度は良好。粘度はmm/sと新油値mm/sに比較して、粘度変化率は-.％で、当社推奨の管理限界値である±％以内にあり、良好と判断します。粘度はmm/sとなっています。粘度はmm/sとなっています。粘度指数はとなっています。粘度指数はとなっています。泡立ち試験は-となっています。泡立ち試験は-と新油と同レベルにあり、消泡性能が新油と同レベルにあると判断します。水分は良好。水分は.ppmと当社推奨の管理限界値の以下であり、良好と判断します。全酸価は良好。全酸価は.mgKOH/gと新油値.mgKOH/g以内にあり、良好と判断します。機器の潤滑状態精密な濾過設備がない機器であれば、潤滑状態指数は正常の範囲にあると判断します。潤滑状態指数は正常の範囲にあると判断します。異常摩耗の早期発見パラメータである潤滑状態指数がの乗と精密な濾過設備がない機器であれば、潤滑状態指数は正常の範囲にあると判断します。
報告№109-09136 報告№111-00053 | 分析№109-001160 分析№111-000191 | 111-000191 | 更油からの使用時間をもとに潤滑油の余寿命を評価したところ、現在のところ良好な範囲にありますが、今後継続使用した場合、ヶ月後には当社推奨の管理限界値に到達することが予測されたため、早めに更油を実施することを推奨します。酸化安定度はminであり、当社推奨の管理限界値のmin以上であることから、良好と判断します。
報告№106-0227 報告№106-0268 | 分析№106-01279 分析№106-01446 | 106-01446 | 今年月に計画しているTS－投与工事に向けて、投与前の潤滑油の劣化状況および軸受の潤滑状態を確認するため、トライボ診断を実施しました。その結果、全てのデータが良好の範囲にあることから、潤滑油の劣化は確認されず継続使用可能な状態にあることが確認されました。但し、今回の採油が主機停止中に軸受油槽マンホールから実施しているため、油循環中の採油に比較して油中粒子が沈降して低濃度になっている部分を採油している可能性があり、潤滑状態を正確に判断することは難しいと思われました。今回の採油条件では、油が循環している状態で採油を実施した場合に比較して、分析データが低くなり、異常な状態を見落としてしまう可能性があります。今後の採油は、停止直後、或いは、油循環中に潤滑油が十分に循環している箇所から採油を実施されることを推奨します。
報告№109-09607 報告№109-09607 | 分析№109-003732 分析№109-003732 | 109-003732 | ・摩耗状態前回同様に油中金属分析の結果、潤滑油中から鉄が検出されました。この鉄は、粒子の観察結果から異物の噛み込みなどで発生する切削粒子と金属接触が厳しい場合に発生するシビア粒子であることがわかりました。外部から混入したと思われる砂等も比較的多く観察されました。以上のことから、潤滑部で発生している摩耗形態は切削摩耗と凝着摩耗であることが分かりました。観察された摩耗粒子の材質と形態を、SEM・XMAで詳細に観察した結果、鉄、クロム、マンガンを含む粒子が観察されたことから、摩耗の発生箇所は転がり軸受軌道面であると推定されます。異常摩耗の早期発見パラメータであるフェログラフィーのIs値が前回同様にの乗と厳しい範囲にあるものの、転がり軸受寿命の指標としている摩耗粒子が観察されなかったことからフレーキングは発生していないと判断できます。転がり軸受内に切削摩耗が発生している場合、軸受の寿命が分の程度に低下することが知られており、定期的なトライボ診断による状態監視が必要と考えます。また、切削摩耗発生の原因となる混入異物が残留している場合、この異物により切削摩耗が継続して発生する可能性があります。・汚染度汚染粒子数がNAS級とやや高い値でした。フィルタ表面の異物観察で鉄錆、砂等が観察されたことから、汚染度が高い要因は、摩耗と外部混入異物の影響と思われます。・粘度、全酸価、酸化安定度、有機物・有機化合物の各データは良好でした。潤滑油および軸受は継続使用可能な状態にあるものの、以下の対策が必要です。切削摩耗等の進行を監視するために、定期的に分析を実施し、摩耗の進行状況を確認されることを推奨します。次回分析の時期を理論的に求めたところ、最短で約時間となります。この時間は、油中汚染物が均一になるために必要とする時間であり、この時間を経過すれば、再分析の結果から状態の傾向を確認することが可能となりますので、これを参考に次回分析時期を検討されることを提案します。特性低下特性低下に係るパラメータの分析結果は良好と判断します。粘度粘度はmm/sと新油値mm/sに対する粘度変化率は+.％で、当社推奨の管理限界値である±％以内にあり、良好と判断します。全酸価添加タービン油については、当社では管理限界値を設定しておらず、新油分析値との比較及び他の分析項目の結果より全酸価の状態判断を行います。その結果、全酸価はと新油値.mgKOH/g以内にあり、良好と判断します。酸化安定度酸化安定度はminであり、当社推奨の管理限界値のmin以上にあり、良好と判断します。有機物・有機化合物有機物・有機化合物は、IRチャートによる新油分析値との比較の結果、cm-付近に劣化の兆候を示すカルボン酸の吸収が確認されていないことから、良好と判断します。汚染粒子数はやや高い値でした。水分はであり、当社推奨の管理限界値の以下であることから、良好と判断します。汚染粒子数はNAS級であり、当社推奨の管理限界値のNAS級以内にあるものの、やや高い値でした。汚染度物重量は.mg/mlであり、当社推奨の管理限界値のmg/ml以内であることから、良好と判断します。摩耗フェログラフィーによる摩耗粒子の観察の結果、異物の噛み込みなどで発生する切削粒子、金属接触が厳しい場合に発生するシビア粒子、外部から混入したと思われる砂等が比較的多く観察されました。異常摩耗の早期発見パラメータであるフェログラフィーのIs値がの乗と当社基準値と比較して高い範囲にあり、摩耗粒子の形態観察の結果、異物の噛み込みなどで発生する切削粒子、金属接触が厳しい場合に発生するシビア粒子、外部から混入したと思われる砂等が比較的多く観察されました。電子顕微鏡写真・X線マイクロアナライザー摩耗粒子診断で観察された粒子を電子顕微鏡写真・X線マイクロアナライザーで詳細に観察した結果、鉄、クロム、マンガンを含む粒子が観察されました。金属濃度SOAP法により金属濃度を測定した結果、外部から混入したと思われるケイ素が僅かに検出されましたが、良好と判断します。金属濃度酸溶解法により金属濃度を測定した結果、鉄、外部から混入したと思われる亜鉛、バリウム、ナトリウムが僅かに検出されましたが、良好と判断します。
報告№109-09136 報告№113-00201 | 分析№109-001160 分析№113-000740 | 113-000740_date130801 | 分析の結果、物理的性状、汚染状態、摩耗状態を評価する全ての分析データは良好であったことから、潤滑油および軸受は継続使用可能と判断します。但し、発光分光分析法による油中金属分析の結果で、前回同様に潤滑油中に亜鉛が高濃度で検出されました。前回から亜鉛濃度に大きな変化はないことから、溶出・摩耗の進行はないものの、この亜鉛が亜鉛メッキ等であった場合、耐食性が低下することもあるため、今後の濃度上昇には注意が必要です。定期的な分析定期的に分析を実施することにより、データの変化から異常の兆候を早期に発見することが可能となります。また、今回は対象設備の初回分析であるため、あと最低でも回分析を実施し、分析データの変化から今後の分析周期を検討することを推奨します。軸受の摩耗状態フェログラフィーおよびSOAP/D-SOAPのデータから総合的に解析した結果、軸受の摩耗状態は正常であり、継続使用可能と評価できます。フェログラフィー【定量分析：Is値】Is値は異常摩耗の早期発見パラメータのつで、摩耗程度を定量化するために用います。Is値は前回に比較してのマイナス乗から乗に上昇したものの、低い値でした。フェログラフィー【定性分析：摩耗粒子および摩耗形態観察】分析結果から観察された全ての粒子量は少でした。Iカップリング発光分光分析【SOAP/D-SOAP】検出された金属元素から発生箇所を推定すると、以下の通りでした。錫、亜鉛・軸受、配管系党配管亜鉛、カルシウム、ナトリウム・外部混入異物SOAPの結果、前回同様に亜鉛がppm検出されました。新油には添加剤成分として亜鉛が含まれていないことから、亜鉛を使用した箇所の溶出・摩耗が発生しているか、異種油の混入が考えられます。亜鉛メッキ等であった場合、耐食性が低下することが懸念されます。また、軸受材からの、亜鉛の溶出も推測されますが、この場合は、軸受メタルの摩耗が進行すると共に亜鉛と合わせて、錫も一緒に検出されることが多い為、今回は軸受からの溶出の可能性は比較的低いと考えられます。は良好でした。計数汚染度計数汚染度はNAS級と当社推奨の管理限界値NAS級以下であり、良好と判断します。重量汚染度は.mg/mlと当社推奨の管理限界値mg/ml以下であり、良好と判断します。は良好でした。粘度粘度は、mm/sと新油値mm/sに比較して、粘度変化率は+.％で、当社推奨の管理限界値である±％以内であり、良好と判断します。水分は、と当社推奨の管理限界値の以下であり、良好と判断します。酸価は、.mgKOH/gと新油値.mgKOH/gに比較して変化はなく、良好と判断しますIRIRチャートの結果、新油と使用油のスペクトルパターンはほぼ一致し、また、油劣化の兆候を示すカルボン酸の吸収ピークが確認されていないことから、良好と判断します。RBOTRBOTの結果、minと当社推奨の管理限界値min以上にあり、良好と判断します。
報告№108-0250 報告№108-0250 | 分析№108-01816 分析№108-01816 | 108-01816 | 、汚染度、軸受の潤滑状態を確認する。今回の採油は、対象設備の停止中に排油口から実施しているため、油循環中に採油した場合に比較し、油中粒子の沈降の影響を受け、分析データが高濃度に出る可能性があります。今回の分析は以上のことを踏まえて結果を検討しました。【軸受の潤滑状態】分析の結果、異常摩耗の早期発見パラメータであるフェログラフィーのIs値がやや高いの乗となっていました。摩耗粒子の形態観察で外部から混入した鉄錆、砂等の異物、硬い異物の噛み込みにより発生する切削粒子、金属接触が厳しい場合に発生するシビア粒子が観察されました。更にD－SOAPで鉄、銅、錫が検出されたことから、Is値が高い要因は、外部から混入した異物と摩耗によるものと考えられました。外部混入異物は、今回の採油が対象設備の停止中に排油口から採油を実施しているため、排油口配管内部に残留していた汚染物が検出された可能性が高いと思われますが、同時に観察された摩耗粒子から判る摩耗形態は、切削摩耗と凝着摩耗であり、これらの形態が混在していることが判りました。特に切削摩耗は異物が混入していない状態に比較して、摩耗進行速度が速く注意が必要です。転がり軸受でこの摩耗形態が発生した場合、寿命が分の程度に低下することも知られています。今後さらに摩耗が進行し、転がり軸受では寿命の指標となるフレーキングに進展することが懸念されるため、運転再開後ヶ月以内に再度分析を実施し、摩耗の進行状況を確認されることを推奨します。また、銅を使用した箇所の摩耗が確認されたため、銅を使用した箇所がないかを確認し、摩耗箇所を特定することを併せて推奨します。【】を示す粘度、水分、全酸価、IRの各データは良好の範囲にあることから、この油は継続使用可能と判断します。【採油について】上述しましたように、今回の採油は停止中の採油であるため、運転中の採油に比較して汚染度は高目に出ている可能性があります。採油は、粒子の沈降の影響を少なくすることが重要であり、そのため油中粒子が均一な分散状態で実施されることを併せて推奨します。
報告№109-09136 報告№112-00368 | 分析№109-001160 分析№112-001528 | 112-001528_date130125 | 分析の結果、フィルタ表面にはμm以上の粒子が観察されましたが、このμm以上の粒子は、金属表面に垂直荷重が繰り返し加わって発生する疲労摩耗で発生したことが粒子の観察の結果からわかりました。この粒子の組成は、XMAによる組成分析の結果で炭素量が％から最大で％程度検出されていることから、明らかに鋳鉄であると判断されます。一方、転がり軸受は、一般に高炭素クロム軸受鋼が用いられますが、鋳鉄との大きな相違は炭素濃度が約％程度であることに対して、クロム濃度が鋳鉄より高濃度の約％から％含んでいることで、鋳鉄と軸受鋼との区別にはクロム濃度の相違をパラメータとして判断します。今回、潤滑油中に非常に多く観察されたμmを超す大型の摩耗粒子は、XMAによる分析結果で、軸受鋼としての成分であるクロムが検出されず、また、検出された炭素が鋳鉄としての濃度範囲にあったことから、摩耗は鋳鉄を使用した箇所で発生していると判断出来ました。この結果を受け、鋳鉄の摩耗粒子が発生する箇所を提供されている図面から検討した結果、軸受ケースが発生箇所と推定されました。発生箇所が推定通りであるとすれば、摩耗の発生は転がり軸受と軸受ケースの間でクリープ現象と呼ばれる軌道輪の滑り現象による異常摩耗があると判断されます。クリープ現象は、軸受のはめあい面に隙間が生じたときに、はめあい面間で円周方向にずれる現象であり、検出された摩耗粒子が鋳鉄と判断できることから、クリープ現象は転がり軸受と軸受ケースが接触する外輪部で発生していると思われます。この場所でクリープ現象が発生した場合、軸受ケースが摩耗によりオーバーサイズになって与圧が不足することから、たとえ軸受を交換したり、潤滑油を更油したとしても、クリープが再発すると思われます。尚、軸受を交換してもクリープが再発するため、振動測定では大きな振動の発生に繋がります。尚、今回の摩耗粒子の観察結果では、転がり軸受の成分であるクロムが検出されていないことから、当該軸受そのものは健全であると推定されます。今回は、クリープにより軸受ケースと外輪の外周面が繰り返し接触したことにより、転がり軸受よりも強度が弱い軸受ケースが摩耗したものと思われます。今後、この発生した摩耗粒子が軸受軌道面に噛み込み摩耗が進行することが懸念されるため、以下の対策を推奨します。軸受ケースの交換クリープ現象が発生した軸受ケースは、内径が設計時よりオーバーサイズになっている思われるため、軸受を交換してもクリープが再発して振動が更に大きくなる可能性が高いことから、軸受ケースを交換することを推奨します。更油および油槽内の清掃粘度が低下し、潤滑油が汚染されていることから、更油を推奨します。更油をする際には、油槽内を清掃し、更油する新油もNAS級程度の清浄な潤滑油を油することを推奨します。定期的な分析定期的な分析を実施することにより、データの変化から異常の兆候を早期に発見することが可能となります。今後懸念される凝着摩耗および疲労摩耗の進行を監視するため、定期的に分析を実施することを推奨します。はフェログラフィーおよびSOAP-Tの結果から総合的に判断した結果、傾向管理が必要な状態にあると考えられます。フェログラフィー【定量分析：Is値】Is値は異常摩耗の早期発見パラメータのつで、摩耗粒子を定量化するために用います。今回のIs値はの乗と非常に高い値でした。フェログラフィー【定性分析：摩耗粒子および摩耗形態観察】分析結果から比較的多く観察された粒子は、以下の通りでした。正常な摩耗粒子・潤滑状態が正常なマイルド摩耗により発生。シビア粒子・潤滑状態がやや厳しい凝着摩耗により発生。疲労摩耗粒子・繰返し応力を受けて発生。Iカップリング発光分光分析【SOAP-T】検出された金属元素から発生箇所を推定すると、以下の通りでした。鉄、錫・軸受等リン、ケイ素・外部混入異物ケイ素の検出SOAP-Tでケイ素がppm検出されました。一般に、潤滑油中からケイ素が検出された場合の原因として、以下の点が挙げあられます。シリコン油或いは、シリコン系の添加剤が検出されるフェログラフィーおよびフィルタ表面の異物観察で砂が多く観察されて検出されるシリコングリースをシール部に塗布している場合、このシリコングリースが潤滑油に混入して検出されるケイ素が多く検出された原因がであると軸受摺動面に噛み込み摩耗が進行したり、であると潤滑油とグリースが混ざって粘度が上昇し、粘性抵抗が増大することにより、油温が上昇する等の悪影響を及ぼすことがあります。分析の結果から、今回検出された原因は、比較的高濃度であることからの可能性が考えられます。については、分析結果では確認することが出来ませんので、これに関する情報があれば提供をお願いします。計数汚染度、重量汚染度は共に当社推奨の管理限界値を超えていました。計数汚染度計数汚染度はNAS級以上と当社推奨の管理限界値NAS級を超えていました。重量汚染度はmg/mlと当社推奨の管理限界値mg/mlを超えていました。光学顕微鏡写真重量汚染度で濾過したフィルタ表面上の夾雑物を光学顕微鏡で観察した結果、μm以上の金属片、鉄錆、砂等が観察されました。粘度は当社推奨の管理限界値を超えていました。粘度粘度はmm/sと新油値のmm/sに比較して、粘度変化率は-％で、当社推奨の管理限界値である±％を超えていました。適正な粘度範囲で使用していない場合、潤滑部で油膜切れが発生し、摩耗の進行に繋がることが懸念されます。水分はppmと当社推奨の管理限界値の以下にあり、良好でした。酸価は.mgKOH/gと新油値の.mgKOH/g以下にあり、良好と判断します。IRIRチャートの結果、新油と使用油のスペクトルパターンはほぼ一致し、また、油劣化の兆候を示すカルボン酸の吸収が確認されていないことから、良好と判断します。
報告№109-09136 報告№111-000121 | 分析№109-001160 分析№111-000646 | 111-000646 | グリースおよび軸受は継続使用可能な状態にあると判断します。なお、観察された摩耗粒子には、油膜切れにより発生したシビア粒子や異物による切削粒子が比較的多く確認されたため、今後さらに摩耗が進行することが懸念されました。今後は定期的に分析を実施し、摩耗の進行状況を確認することを推奨します。フェログラフィー摩耗粒子の形態で比較的多く観察された粒子は、潤滑状態が正常な場合に発生する摩耗粒子、異物の噛み込みなどで発生する切削粒子、金属潤滑部が局部的に油膜切れを起して発生するシビア粒子でした。このような摩耗粒子が観察された場合には、潤滑部では正常なマイルド摩耗、異物による切削摩耗、やや厳しい摩耗による凝着摩耗が発生していることが分かります。Iカップリング発光分光分析供試グリースを分析した結果、検出された金属元素は、SOAPの結果表に示すように、鉄、銅、アンチモン、錫、リン、亜鉛、カルシウム、アルミニウム、ケイ素、ナトリウムでした。これらの検出された金属元素から発生箇所を推定すると鉄、銅、アンチモン、錫・軸受等リン、亜鉛・グリース添加剤カルシウム、アルミニウム、ナトリウム・増ちょう剤ケイ素・外部混入異物であると思われます。このうち、機械部品が摩耗したと思われる元素はのグループです。グリースのちょう度、滴点、全酸価、IRの各データは良好でした。
報告№108-7011 報告№108-7007 報告№108-701107 | 分析№108-03761 分析№108-02029 分析№108-037612029 | 108-03761 | 考察目次水分の増加への対応新油との比較について粘度の低下について油の劣化について汚染度の上昇への対応について機器の潤滑状態摩耗形態についてカルシウムの検出について対処方法について次回診断の推奨について内容新油との比較水分の増加への対応について油の劣化状況をより精密に判定するには新油との比較が必要です。今後、油劣化の予測を行う場合、新油データが必要ですので、現在使用している貴排水機場社保有の新油をご提供下さい。また、油名を再度ご確認ください。粘度の低下について粘度の低下が確認されています。低下が確認された粘度は、mm/sと同油種である他の試料に比較して著しく低い値であることから、低下していると思われます。粘度低下の原因は、潤滑油中に混入した燃料油の影響などが考えられます。粘度が低下したままの運転は、軸受の油膜形成に影響が出たり、或いは、潤滑油槽内での異常燃焼の遠因となる事もありますので注意が必要です。定期的に分析を実施し、規定の粘度範囲内で使用されることを推奨します。油劣化についてIRの結果、油劣化の兆候を示すカルボン酸の吸収が確認されたことから、油が劣化している可能性があります。劣化している場合、油中の酸成分により腐食摩耗に進展することが懸念されます。全酸価、全塩基価、IRの各データを新油データと比較して、劣化状況を確認されることを推奨します。水分がppmと当社推奨の管理限界値を超えていました。発錆予防のため水分除去を実施することを推奨します。粘度は低下していると思われます。良好と判断します。粘度はmm/sとなっています。VGの規格値外にあり、同油種ので他の試料に比較して低い値であることから、粘度は低下していると思われます。尚なお、粘度は、現在使用している貴社排水機場保有の新油分析結果を基準に管理する方法が望ましく、次回分析までに新油をご提供下さい。粘度は、.mm/sと新油値mm/sに比較して、粘度変化率は+％で、当社推奨の管理限界値である±％以内にあり、良好と判断します。水分は良好と判断します。水分は当社推奨の管理限界値を超えていました。水分はと当社推奨の管理限界値の以内にあり、良好と判断します。水分は、ppmと当社推奨の管理限界値のを超えていました。全酸価は新油値を基準に判定する必要があります。判定出来ません。全酸価は新油値よりも高い値でした。全酸価はmgKOH/gとなっています。尚なお、全酸価は、現在使用している貴社排水機場保有の新油分析結果を基準に管理する方法が望ましく、次回分析までに新油をご提供下さい。全酸価は、mgKOH/gと新油値mgKOH/gに比較して高いものの、IRの結果、油劣化の兆候を示すカルボン酸の吸収が確認されていないことから良好と判断します。全塩基価は新油値を基準に判定する必要があります。判定出来ません。全塩基価は良好と判断します。全塩基価は.mgKOH/gとなっています。尚なお、全酸価は、現在使用している貴社排水機場保有の新油分析結果を基準に管理する方法が望ましく、次回分析までに新油をご提供下さい。全塩基価は、mgKOH/gと新油値.mgKOH/gに比較して低下しているものの、使用可能と判断します。IRの結果、油劣化の兆候を示すカルボン酸の吸収が確認されています。IRの結果、良好と判断します。IRの結果、油劣化の兆候を示すカルボン酸の吸収が確認されています。ただし、このIRも全酸価と同様に、現在使用している貴排水機場保有の新油分析結果を基準に管理する方法が望ましく、次回分析までに新油をご提供下さい。IRの結果、油劣化の兆候を示すカルボン酸の吸収が確認されています。但し、このIRも全酸価と同様に新油データとの比較による判断が必要ですので、現在使用している新油を分析することを推奨します。IRの結果、油劣化の兆候を示すカルボン酸の吸収が確認されていないことから良好と判断します。汚染度の上昇への対応について計数汚染度は非常に汚染されていますいました。重量汚染度も非常に高い値であり、油濾過または更油が必要と判断します。計数汚染度はNAS級以上と汚染されています。計数汚染度はNAS級以上でした。計数汚染度はNAS級以上と汚染されています。計数汚染度は、NAS級以上と汚染されていました。重量汚染度はmg/mlとなっています。重量汚染度はmg/mlでした。重量汚染度はmg/mlとなっています。重量汚染度は、mg/mlでした。粒度分布は以下の通りです。粒度分布は以下の通りでした。粒度分布は.μmにピークが確認されています。粒度分布は、.μmにピークが確認されました。機器の潤滑状態潤滑状態本試料は、潤滑油の分析結果から、精密な濾過と水分の除去により継続使用が可能であると判断しますできました。 これは、図に示すようにシリンダ及びピストンリング、またクランクメタル等で発生している摩耗が、マイルド摩耗と呼ばれる正常な摩耗であることが確認されたことによります。マイルド摩耗は、機械が正常な摩耗をしている場合に発生するもので、金属がマイルドに擦られることにより金属表面に摩耗が極めて少ない特殊な表面層が形成され、摩擦表面は平滑な状態となるもので、この状態が安定である限り摩耗状態は正常であり発生する摩耗粒子は少ないことが分かっています。正常な摩耗とはいえ、シリンダおよびピストンリング、クランクメタル等では、鉛、銅を使用した箇所の摩耗が確認され、SOAP／D－SOAPで鉄および銅が多く検出されており、この状況が連続的に発生している場合、摩耗が徐々に進展することにより各摺動面でギャップが増大し、油膜が正常に保持できにくくなり、厳しい摩耗状態に進展することが考えられます。カルシウムの検出弊社が取得している特許の分析法であるSOAP：トライボテックス特許）による油中金属濃度でリン、亜鉛、カルシウムが多く検出されました。これらの元素が検出された要因は、油の添加剤成分が析出したためと思われます。中でも同法SOAPので固形分を検出した結果で、カルシウムがppm検出されましたが、このカルシウムは、軸受メタルなどの摺動面の油膜に噛み込むサイズであることが多く、その影響でメタルなどの金属表面で切削摩耗が発生し、軸受寿命が短命化することがあります。カルシウムがこのように高濃度になるのは、一般にディーゼルエンジンの燃焼ガスや未燃焼ガスが、燃焼室から潤滑部に入り込んでいるため起きていると推定されます。この現象は、オイルリングやトップリングが正常であれば、発生しにくいものですが、オイルリングなどが摩耗していると、燃焼ガスや未燃焼ガスが燃焼室から潤滑油中に入り易くなるっていると思われます。カルシウム濃度がこのように高い場合、軸受メタルは比較的短時間で摩耗することを当社の研究で判明していますが、本機は稼働率が不明であるため、メタル摩耗の進展速度を推し量ることは困難です。潤滑油はメタル摩耗の進展予防策として、オイルリングの交換を推奨すると同時に、μm以下のカルシウムを濾過できる精密な濾過機で潤滑油を濾過し、汚染度を改善することを推奨します。対処方法について今後の対策としては、大別して比較的短期日に実施する一旦更油または油濾過および水分除去と、オイルリングの点検・交換が挙げられます。を実施し、油濾過など更油によりを改善し、その後、定期的な分析により摩耗の発生状況を確認することと、計画を組んでオイルリングなどを交換することを推奨します。精密な濾過とは、汚染度等級でNAS級以上の清浄度を可能とする性能を持つ濾過装置による濾過を示します。、水分の除去とは、以下の水分濃度にできるレベルを示しますが、更油などとの組合せも有効な方法です。次回診断の推奨について本機関の潤滑部は、精密な濾過と水分の除去により継続使用が可能な状況ですので、これらの対策を実施された場合は、その直後に今回と同様の分析を実施し、今後傾向管理をするための初期値を取ることを推奨します。初期値を取った後の分析周期は、ヶ月後、ヶ月後、年後とし、良好な状態が継続していることが確認できたら、年目以降は年に度程度とされることを推奨します。なお、濾過および水分除去ができない場合は、分析項目は今回同様とし、分析周期を短周期にされることを推奨します。分析周期は、運転状況により検討する必要があります。また、理論的に採油周期を検討する必要がありますので、油の循環の有無および循環量、機関の回転数をお知らせ下さい。
報告№103-8050 | 分析№103-01014 | 103-01014 | 回目の初期試験を実施した結果、摩耗は安定していると判断します。これらのことは、前回に比較して、計数汚染度は等級に変化は無く、SOAP／D-SOAPの鉄濃度に変化がなく、異常摩耗の早期発見パラメータであるフェログラフィーのIs値が、.から.と良好の範囲にあることから判断しました。
|  | 100-00784 | この錫濃度と油量リットルから摩耗量を計算するとmmとなる。下メタルの表面積がcmとなり、仮にジャーナル部分のみが摩耗したと考えると、下メタル表面積の分の程度の部分が接触することが当社の研究から分かっており、このことから、摩耗する面積はcmとなる。摩耗体積を摩耗する面積を除することで平均的な摩耗深さを求めると.μmとなった。メタルの表面粗さをsとすると、この表面粗さの分のが摩耗していることになり、軸受メタルは継続使用可能な状態にあると考えられた。反対に、表面あらさsの分ののμmに到達するのは、錫濃度がppmになる時点である。前々回、前回、今回のデータから錫濃度がppmに到達するのは、別紙表及び図に示すように年月と推定された。但し、異物の噛み込みにより発生する切削粒子が見られており、今後さらに摩耗が進行する可能性があるため、更にヶ月後に精点Bを実施し、摩耗の進行状況を確認されることを推奨する。
報告№109-09136 報告№111-00497 | 分析№109-001160 分析№111-002282 | 111-002282 | 潤滑油は継続使用可能な状態にあると判断します。粘度、全酸価、IR、RBOTの各データは良好でした。油の余寿命は、使用油の使用期間または使用時間が不明であったため、ご依頼の油の余寿命に関する検討は行えませんでした。ただし、分析の結果で新油値がminであったことから、使用期間を仮にヶ月間と仮定すれば余寿命は十二分にあると言えます。可能であれば、使用期間、あるいは使用時間の情報をご提供下さい。水分は良好でした。
報告№108-0387 報告№108-4537 | 分析№108-02609 分析№108-03726 | 108-03726 | 現在の機器の潤滑状態を確認する。分析の結果、異常摩耗の早期発見パラメータであるフェログラフィーのIs値がの乗とやや高い事がわかりました。分析により観察された摩耗粒子は、異物の噛み込みなどで発生する切削粒子金属接触が厳しい場合に発生するシビア粒子転がり軌道面、転動面の疲労で発生する疲労摩耗粒子で、切削摩耗、凝着摩耗、疲労摩耗のつの摩耗形態が混在していたことが分かりました。中でも、転がり軸受における切削摩耗は、異物の噛み込みにより発生した傷が起点となって軸受寿命の指標となるフレーキングに進展しやすく、軸受寿命を分の程度に低下させることもあるため、本機のように回転数がrpmと早い場合は今後の摩耗進行には十分な注意が必要です。対策切削摩耗は、異物混入が原因であるため、最良の対策は更油ですが、更油に際しては、油槽内を洗浄するとともに、充填する潤滑油も汚染度をNAS級以下の清浄度にしてから使用することを推奨します。尚、更油により、異常な摩耗形態の発生は改善されると推定されますが、仮に、更油しても異常な摩耗傾向が継続するような場合、軸受内部での摩耗が進行し始めていると判断できます。その場合は、潤滑油の精密診断の実施に加えて振動診断の実施を推奨します。
報告№101-6184 | 分析№101-02079 | 101-02079 | 分析の結果、全てのデータが良好であることから、この油は継続使用可能と判断します。一方、機器の摩耗状況の解析は、この圧油の系統には、深層式濾過機が設置され常時濾過されており、このことを考慮しました。解析は、この濾過機が一般的に良好とされる濾過効率％として解析を進めました。尚、設備油量が不明であるため、リットルとしました。解析の結果、濾過機が常設されていない場合、NAS級になっていると推定され、汚染粒子濃度では倍程度になっていると考えられます。このことから、摩耗の過酷度を示すIs値で表すと、.になっていると推定でき、摩耗が進行する混合潤滑領域にあると考えられます。尚、今回は濾過効率と設備油量を仮定しているため、正確な診断が出来ませんでした。次回分析時には深層式濾過機の入口と出口から採油を実施し、正確な濾過効率を元に摩耗の進行状況を確認されることを併せて推奨します。
報告№102-0199 報告№102-0199 | 分析№102-01805 分析№102-01805 | 102-01805 | 分析の結果、全てのデータが良好であり、この油は継続使用可能であり、潤滑状態も正常と判断します。但し、本試料油は、主機停止後日経過し、その後発電機を少し回しているものの、採油箇所のオイルクーラー部まで充分に撹拌されていない状況で採油を実施している可能性があります。油中の粒子が沈降し、粒子濃度の低い個所を採油した場合がありますので、今後の採油は、主機運転中、又は、停止直後に油槽中層部から採油を実施されることを推奨します。は良好と判断します。粘度は良好と判断します。粘度はmm/sと新油値mm/sに比較して、粘度変化率は-％で、当社推奨の管理目安である±％以内にあり、良好と判断します。水分は良好と判断します。水分はと当社推奨の管理目安の以下であり、良好と判断します。全酸価は良好と判断します。全酸価は.mgKOH/gと新油値.mgKOH/gに比較して、変化はなく、良好と判断します。IRの結果、良好と判断します。IRの結果、カルボン酸の吸収は確認されていないことから、良好と判断します。RBOTの結果、良好と判断します。RBOTはminと当社推奨の管理目安のmin以上であり、良好と判断します。は良好と判断します。計数汚染度は良好と判断します。計数汚染度はNAS級と当社推奨の限界値のNAS級に比較して清浄でした。重量汚染度は良好と判断します。重量汚染度は.mg/mlと当社推奨の管理目安のmg/ml以下であり、良好と判断します。機器の潤滑状態機器の潤滑状態は正常と判断します。SOAPの結果は良好です。SOAPの結果、油の添加剤成分であるリンがppm、バリウムがppm検出されました。D－SOAPの結果は良好です。外部から混入したと思われるナトリウム、が、軸受の摩耗を示す錫が僅かに検出されました。フェログラフィーの結果は良好です。摩耗の過酷度を示すフェログラフィーのIs値が.と低く、潤滑状態は良好と判断します。
報告№109-09136 報告№110-00205 | 分析№109-001160 分析№110-000792 | 110-000792 | ・摩耗状態前回に比較してSOAP／D－SOAPの結果、鉄および錫濃度に大きな変化はなく、異常摩耗の早期発見パラメータであるフェログラフィーのIs値がのマイナス乗と良好でした。・汚染度前回に比較して計数汚染度はNAS級からNAS級にランク減少し、良好でした。・前々回同様に粘度、水分、全酸価、IR、RBOTの各データは良好でした。潤滑油および軸受は継続使用可能な状態にあると判断します。
報告№109-09584 報告№109-09584 | 分析№109-003591 分析№109-003591 | 109-003591 | を示す水分、全酸価の各データは良好でした。粘度はmm/sと新油値mm/sに比較して、粘度変化率は-％で、前回同様に当社推奨の管理限界値である±％を超えていました。今後、粘度の低下により油膜切れが発生し、金属接触が発生することが懸念されます。泡立ち試験の結果は、-と新油値が-であるのに比較して高い値となっていたことから消泡性能が低下していることが分かりました。潤滑状態の異常の早期発見パラメータである潤滑状態指数は、のマイナス乗と濾過設備のない機器であれば正常な潤滑状態にあると判断できます。・消泡性能の低下消泡性の性能が低下していることが確認されたことから、今後の使用状況によっては油の酸化劣化が進行したり、ギヤ歯面およびベアリング軌道面で油膜切れが発生したりする場合があるため、消泡剤の添加による消泡性能の改善など何らかの対応が必要になると思われます。・潤滑状態濾過設備のない機器であれば正常な潤滑状態にあると判断できますが、当該機の潤滑系にはフィルタが設置されているため、別紙インライン・オフラインフィルタの影響に示すとおり、潤滑状態が異常となり大型の摩耗粒子が発生したとしても、粒子の大部分が捕捉されてしまい正常な潤滑状態にあると誤認してしまう可能性があります。このようなフィルタの影響を考慮に入れたLCインデックスは、前回の乗であったものが、今回は桁上昇し摩耗がやや厳しい状態に分類されるの乗となりました。前回採油から今回採油まで運転状態に大きな変化がないとすれば、桁の上昇は摩耗が進行していることを示しています。結論粘度および消泡性能の低下が確認されたものの、潤滑油、ギヤおよび転がり軸受は、継続続使用可能な状態にあると思われます。尚、今後は障害予防を目的に以下の対策を推奨します。粘度の低下が確認されたことから、更油を推奨します。運転条件によってはさらに摩耗の進行が速まる場合も想定されるため、今後は潤滑油の分析に加えてフィルタ付着物の分析を実施し、異常な摩耗状態発生の有無を精密に確認することを推奨します。消泡性能の改善は、添加する消泡剤の効果をテストにより確認する必要がありますので、必要な場合は当社営業担当者までお知らせ下さい。粘度は当社推奨の管理限界値を超えていました。泡立ち試験の結果、消泡性能が低下していることが確認されました。粘度粘度はmm/sと新油値mm/sに比較して、粘度変化率は-％で、当社推奨の管理限界値である±％を超えていました。粘度粘度は.mm/sでした。粘度指数粘度指数はでした。泡立ち試験泡立ち試験は-と新油に比較して高い値でした。水分はと当社推奨の管理限界値の以下であり、良好と判断します。全酸価全酸価はmgKOH/gと新油値mgKOH/gに比較して高いものの、IRの結果で油劣化の兆候を示すカルボン酸の吸収が確認されていないことから、良好と判断します。機器の潤滑状態精密な濾過設備がない機器であれば、潤滑状態指数は正常の範囲にあると判断します。潤滑状態指数異常摩耗の早期発見パラメータである潤滑状態指数がのマイナス乗と精密な濾過設備がない機器であれば、潤滑状態指数は正常の範囲にあると判断します。
報告№109-09136 報告№111-00462 | 分析№109-001160 分析№111-002133 | 111-002133 | 減速機は継続使用可能な状態にあると判断します。但し、今後も摩耗の進行を傾向監視するため、以下の対策を推奨します。定期的な分析切削摩耗の進行を監視するため、定期的に分析を実施し、摩耗の進行状況を確認することを推奨します。フェログラフィー異常摩耗の早期発見パラメータとして摩耗粒子を定量化して評価するフェログラフィーのIs値は、前回のの乗から変化はなく、潤滑状態が安定していることを示していました。摩耗粒子の形態で比較的多く観察された粒子は、潤滑状態が正常な場合に発生する摩耗粒子異物の噛み込みにより発生する切削粒子でした。これらの摩耗粒子が観察された場合、潤滑部で発生している摩耗形態は、正常なマイルド摩耗異物による切削摩耗であることが分かります。減速機で切削摩耗が発生した場合、減速機内部で使用されている転がり軸受が切削摩耗により生じた軌道面の損傷が起点となって寿命が分の程度に低下することがあることから、切削摩耗には十分注意する必要があります。切削摩耗の発生原因となる混入異物が残留している場合、この異物により切削摩耗が継続して発生する可能性があります。Iカップリング発光分光分析供試の潤滑油を分析した結果、検出された金属元素は、SOAPの結果表に示すように、鉄、錫、リン、カルシウム、バリウム、ナトリウムでした。検出されたこれらの金属元素から発生箇所を推定すると鉄、錫・ギヤ・軸受等リン・オイル添加剤カルシウム、バリウム、ナトリウム・外部混入異物であると思われます。このうち、機械部品が摩耗したと思われる元素はのグループです。前回に比較して計数汚染度はNAS級からNAS級にランク減少し、良好でした。分析結果は良好と判断します。計数汚染度計数汚染度はNAS級と当社推奨の管理限界値のNAS級以内にあり、良好と判断します。重量汚染度は.mg/mlでした。機器の潤滑状態摩耗粒子の形態観察の結果、潤滑状態が正常な場合に発生する摩耗粒子、異物の噛み込みにより発生する切削粒子が比較的多く観察されました。SOAPSOAPの結果、摩耗により発生する鉄が検出されていないことから、良好と判断します。D－SOAPD－SOAPの結果、摩耗により発生する鉄が検出されました。フェログラフィー異常摩耗の早期発見パラメータであるフェログラフィーのIs値がの乗と良好の範囲にあるものの、摩耗粒子の形態観察の結果、潤滑状態が正常な場合に発生する摩耗粒子、異物の噛み込みにより発生する切削粒子が比較的多く観察されました。
報告№109-09136 | 分析№109-001160 | 114-000999 | 潤滑油の汚染度は良好でした。対象設備は継続使用可能な状態にあると判断しますが、今後の摩耗推移を確認するためにも傾向監視を継続することが有効です。定期的な分析今後の疲労摩耗の推移を監視するため、定期的な分析実施を推奨します。新油の分析粘度、酸価は、油の性能を評価するパラメータの一種です。油の性能低下は、新油との比較が必要なことから、使用油の油名確認および新油の分析による比較評価を推奨します。異常摩耗の早期発見のパラメータであるIs値は、レベルと正常です。但し、潤滑部の摩耗が認められたため、定期的に潤滑油分析を実施し、摩耗推移を監視することが有用と考えます。フェログラフィーで比較的多く観察された粒子は、以下の通りです。正常な摩耗粒子・潤滑状態が正常なマイルド摩耗により発生。疲労摩耗粒子・繰返し応力による金属疲労で発生。大型化するとフレーキングの発生が懸念されます。計数汚染度はNAS級と当社推奨の管理限界値以下であり良好です。水分は良好です。粘度粘度はmm/sでした。油名が不明であることから新油値との比較評価できませんでした。仮にISOVGとすると規格内にありますが、新油との比較による評価を推奨します。酸価は.mgKOH/gでした。油名が不明であることから新油値との比較評価ができないため、新油の分析実施を推奨します。
報告№100-0043 | 分析№100-00427 | 100-00427 | を示す粘度、水分、全酸価、IRの結果、全てのデータが良好であることから、この油は継続使用可能と判断します。粘度は良好と判断します。粘度は.mm/sと新油値mm/sに比較して、粘度変化率は％で、当社推奨の管理目安である％以内にあり、良好と判断します。水分は良好と判断します。水分はppmと当社推奨の管理目安の以下であり、良好と判断します。全酸価は良好と判断します。全酸価は.mgKOH/gと新油値.mgKOH/g以内にあり、良好と判断します。IRは良好と判断します。IRはチャートに示すように油劣化の兆候を示すカルボン酸は確認されず、良好と判断します。計数汚染度は良好と判断します。計数汚染度は、NAS級と当社推奨の管理目安のNAS級以下であり、良好と判断します。重量汚染度は良好と判断します。重量汚染度は.mg/mlと当社推奨の管理目安のmg/ml以下であり、良好と判断します。機器の潤滑状態潤滑状態は良好と判断します。SOAPは良好と判断します。SOAPの結果、外部から混入したと思われるケイ素がわずかに検出されました。D－SOAPは良好と判断します。D－SOAPの結果、外部から混入したと思われるナトリウム、バリウムがとわずかに検出されました。潤滑状態は良好と判断します。摩耗の過酷度を示すフェログラフィーのIs値がのマイナス乗と良好な領域にあり、且つ、正常な潤滑状態で発生するμm未満の小さな粒子が支配的であることから、良好と判断します。
報告№8624 | 分析№98-01956 | 9801956 | 本試験は、軸受潤滑油を分析し油劣化状況および機器の潤滑状態を確認することを目的としました。を示す粘度、全酸価、それぞれの分析データを新油値および当社推奨の管理基準値と比較しました。その結果、以下のことが確認されました。粘度はmm/sと新油値のmm/sに比較して、％の増加量であり、当社が推奨する管理限界値の新油値±％以内にあることから良好と判断します。全酸価は.mgKOH/gと新油値の.mgKOH/gに比較して、大きな変化はなく良好と判断します。を示す粘度、全酸価の各データは良好であり、この油は継続使用可能と判断します。を知るために実施した計数汚染度、重量汚染度の結果、計数汚染度はNAS級、重量汚染度はmg/mlでした。軸受の摩耗状態ベアリングの摩耗状態を知るために実施したフェログラフィーおよびSOAP／D－SOAPの結果、以下のことが分かりました。油中の摩耗粒子をフェログラフィー法により観察した結果、油膜が正常に形成されている場合に発生するμm以下の粒子等の小さな粒子が支配的でした。μm以下のプレート状の粒子が若干見られました。油中の添加剤及びμm未満の摩耗粒子をSOAP法により分析した結果、摩耗により発生する鉄ppm、鉛ppm検出され、さらに、油の添加剤成分であるリンppm、亜鉛ppm検出されました。大型粒子の摩耗粒子をD－SOAP法により分析した結果、摩耗により発生する鉄ppm、鉛.ppm、油の添加剤成分が析出して発生するリン、亜鉛、夾雑物のカルシウム、ナトリウム検出されました。以上のことから、発生している摩耗粒子は以下のラビング粒子とμm以下のプレート状粒子が支配的であることから、ベアリングの摩耗状態は良好と判断します。
報告№107-0366 報告№113-00430 | 分析№107-01900 分析№113-001688 | 113-001688 | 濾過前の試料油を分析した結果、SOAPでメタルの主成分である錫が僅かに増加していました。メタルの摩耗年月のメタル交換後から今回までの累積錫濃度は、トライボレポートの累積錫濃度に示すとおり.ppmでした。この累積錫濃度.ppmと油量Lから平均的な摩耗深さを計算しました。当社の経験からメタル面積の約分の程度が摩耗したと仮定しました。その結果、平均的な摩耗深さはμmとなります。メタルの初期の表面粗さは、一般にRmaxμmと仮定すると、軸受表面は表面粗さが摩耗して鏡面になっている箇所があると思われます。表面粗さの消失は、停止時や起動時に油膜の形成がしにくくなり、更に摩耗が促進するといった悪循環になりやすいことから、起動時・停止時の温度管理に十分な注意が必要と思われます。現段階で軸受温度の上昇が見られていなければ、定格回転数で運転している状態では油膜が正常に形成されていると思われますが、周速が遅い起動時や停止時には油膜破断が生じやすくなると思われます。そのため、可能であれば、メタル摺動面の目視による点検を実施されることを推奨します。できない場合は、今回と同様の採油条件で、ヶ月以内に再分析を実施し、摩耗の進行状況を確認することを推奨します。また、起動停止時に軸受温度の上昇が確認される場合、損傷の危険がありますので、軸受温度の変化を確認することを併せて推奨します。
報告№109-09136 報告№112-00253 | 分析№109-001160 分析№112-000991 | 112-000991 | 潤滑油は継続使用可能な状態にあると判断します。粘度、全酸価、IR、RBOTの各データは良好でした。油の余寿命は、使用油の使用期間または使用時間が不明であったため、ご依頼の油の余寿命に関する検討は行えませんでした。ただし、今回の結果がmin、新油値がminであることから、使用期間を仮にヶ月間と仮定すれば余寿命は十二分にあると言えます。可能であれば、使用期間、あるいは使用時間の情報をご提供下さい。水分は良好でした。
報告№109-09136 報告№113-00233 | 分析№109-001160 分析№113-000886 | 113-000886 | 分析の結果、油の性状、汚染度共に基準値内にあることから、潤滑油は継続使用可能な状態にあると判断します。対象設備は継続使用可能な状態にあると判断します。最適な採油方法本試料油は、機器停止中にエンジンブロックサイドカバーハウジングから採油されているため、分析データが低濃度に出ていると推定されます。正確なデータによる診断を行うためにも、今後の採油は、極力運転中もしくは停止直後の油槽中層部から実施されることを推奨します。はフェログラフィーおよびSOAP-Tの結果から総合的に判断した結果、正常な状態にあると考えられます。フェログラフィー【定量分析：Is値】Is値は異常摩耗の早期発見パラメータのつで、摩耗粒子を定量化するために用います。今回のIs値はの乗と低い値でした。フェログラフィー【定性分析：摩耗粒子および摩耗形態観察】分析結果から比較的多く観察された摩耗粒子は、以下の通りでした。正常な摩耗粒子・潤滑状態が正常なマイルド摩耗により発生。Iカップリング発光分光分析【SOAP-T】検出された金属元素から発生箇所を推定すると、以下の通りでした。鉄、鉛、銅、錫・エンジン部品リン、亜鉛、カルシウム、マグネシウム・添加剤アルミニウム、ナトリウム、ホウ素、モリブデン・外部混入異物ホウ素・モリブデンの検出SOAP-Tでホウ素がppm、モリブデンが検出されました。ご提供頂いた新油には、これらの元素が含まれていないことから、異種油が混入したか、または添加剤を投与した可能性が考えられます。現状は、潤滑油の劣化やスラッジの発生等は確認されていないことから、問題はないと思われます。計数汚染度計数汚染度は、NAS級と基準値のNAS級以下であり、良好と判断します。粒度分布粒度分布は.～μmの範囲にあり、.μmにピークが確認されました。μm以下の粒子が多いことから、燃焼して発生したすす等であることが分かります。n-ペンタン不溶解分n-ペンタン不溶解分は、<.mass%でした。粘度、水分、酸価、塩基価、RBOTの各データは良好でした。
報告№106-6091 報告№106-6091 | 分析№106-02075 分析№106-02075 | 106-02075 | 目的トライボ診断を実施し、、汚染度、機器の潤滑状態を確認する。分解点検が必要かを判断する。考察分析の結果、計数汚染度がNAS級とやや汚染度は高いものの、転がり軸受の寿命の指標となるフレーキングが発生していないことから、軸受は継続使用可能であり、分解点検の必要はないと判断します。摩耗粒子形態観察で金属接触が厳しい場合に発生するシビア粒子、局部的に高圧・高温となる場合に発生するフリクションポリマ、また外部から混入した鉄錆、砂がやや多く観察されたことから、汚染度が高い原因は、摩耗及び油のスラッジ、外部混入異物の影響と考えられました。今後、これらの異物が軸受軌道面に噛み込み転がり軸受の寿命の指標となるフレーキングに進展することと、高い摩擦熱による油劣化が進行することが懸念されました。軸振れなどによる偏荷重により局部的に高圧になっていることも考えられます。振動測定を実施しているようであれば、軸の振れ回りに起因する周波数帯のピークの有無を確認することを推奨します。また、摩耗発生の原因となっている汚染物を油濾過により除去すると共に、ヶ月後に再度分析を実施し摩耗の進行状況および油の劣化状況を確認することを併せて推奨します。これらのことは、計数汚染度がNAS級とやや高いこと異常摩耗の早期発見パラメータであるフェログラフィーのIs値がの乗とやや高く、摩耗粒子形態観察の結果、金属接触が厳しい場合に発生するシビア粒子、局部的に高圧・高温となる場合に発生するフリクションポリマ、外部から混入した鉄錆がやや多く観察されたこと以上のことから判断しました。は良好と判断します。粘度は良好と判断します。粘度はmm/sと新油値mm/sに比較して、粘度変化率は-.％で、当社推奨の管理基準値である±％以内にあり、良好と判断します。水分は良好と判断します。水分はppmと当社推奨の管理限界値の以下であり、良好と判断します。全酸価は良好と判断します。全酸価は.mgKOH/gと新油値以内にあり、良好と判断します。IRの結果、良好と判断します。IRの結果、油劣化の兆候を示すカルボン酸の吸収が確認されていないことから、良好と判断します。RBOTの結果、良好と判断します。RBOTはminと当社推奨の管理限界値のmin以上であり、良好と判断します。計数汚染度はやや高い値でした。計数汚染度はやや高い値でした。計数汚染度はNAS級と当社推奨の管理限界値のNAS級以内にあるものの、やや高い値でした。重量汚染度は良好と判断します。重量汚染度は.mg/mlと当社推奨の管理限界値のmg/ml以内であり、良好と判断します。機器の潤滑状態摩耗粒子形態観察で金属接触が厳しい場合に発生するシビア粒子、局部的に高圧・高温となる場合に発生するフリクションポリマが観察されました。SOAPの結果は良好です。SOAPの結果、銅がppm、外部から混入したケイ素がppm検出されました。D－SOAPの結果は良好です。D－SOAPの結果、鉛が、外部から混入したカルシウムが、ナトリウムが検出されました。フェログラフィーの結果、金属接触が厳しい場合に発生するシビア粒子、局部的に高圧・高温となる場合に発生するフリクションポリマが観察されました。異常摩耗の早期発見パラメータであるフェログラフィーのIs値がの乗とやや高く、摩耗粒子形態観察の結果、異物の噛み込みにより発生する切削粒子、局部的に高圧・高温となる場合に発生するフリクションポリマ、外部から混入した鉄錆がやや多く観察されました。
報告№103-0237 | 分析№103-02267 | 103-02267 | トライボ診断により、機器軸受の潤滑状態、潤滑油の劣化状態を診断することを目的としました。分析の結果、摩耗は安定しているものと判断します。このことは、以下の点から判断しました。計数汚染度がNAS級と前回のNAS級以上に比較してランク改善されていること。D-SOAPの結果、鉄がと前回のに比較して変化がないこと。異常摩耗の早期発見パラメータであるフェログラフィーのIs値がの乗と前回のの乗に比較して変化がないこと。
報告№106-0467 報告№106-0467 | 分析№106-02676 分析№106-02676 | 106-02676 | 背景号AH減速機は、年使用しており、機械メーカに依頼する工場点検を実施する時期にあたる。コスト低減の観点から、工場点検周期を長期間化することを検討している。延伸化の確認・判断技術としてトライボ診断を適用し、ギヤ劣化状況の確認、および余寿命の推定を、複数回の分析診断の結果から工場点検の是非を判定することが望まれている。目的トライボ診断にて、AH減速機のギヤ／ベアリングの劣化状況を診断・評価する。今後、数回実施するトライボ診断の結果から劣化速度を求めてベアリングの劣化状況を評価し、余寿命を推定して工場点検の是非を判定する。－工場点検の必要性減速機の構造から、最も負荷が大きく、摩耗が進行しやすい箇所をスパイラルベベルギヤとスパイラルベベルピニオンと推定し、この部分のバックラッシを求めました。分析結果から得られたデータを使用して求めたバックラッシは、減速機に摩耗が集中していたと仮定した場合、初期値からμm増加したものと推定されました。バックラッシ増加分の上限値は、メーカにより差異はあるものの、当社の推奨するバックラッシは、一般に推奨されるμmを管理目安にしており、今回のデータはこの値に比較して十分に小さいことから、本歯車は継続使用可能な状態にあり、工場点検の必要はないと判断します。－余寿命の推定回目から今回までの摩耗進行状況を確認しました。摩耗粒子形態観察で異物の噛み込みにより発生する切削粒子、局部的な油膜切れにより発生するシビア粒子がやや多く観察されたものの、SOAP／D－SOAPの鉄濃度は比較的低く、バックラッシ増加分にも増加傾向が見られないことから、ギヤの摩耗は安定していることが確認されました。今後は、定期的なトライボ診断により、現在の摩耗安定期を経て進行期入口を捕らえ、余寿命の推定につなげることを推奨します。－機器の潤滑状態トライボ診断の結果、前回同様に異物の噛み込みにより発生する切削粒子、局部的な油膜切れにより発生するシビア粒子がやや多く観察され、摩耗形態は凝着摩耗と切削摩耗とが同時に発生していることが確認されました。又、前回に比較して、異常摩耗の早期発見パラメータであるIs値が桁上昇し、計数汚染度、鉄濃度の各データも上昇傾向にあることが確認されたことから、摩耗が若干進行していることが確認されました。今後、観察された凝着摩耗や切削摩耗で発生したベアリング軌道面の損傷痕が起点となって疲労摩耗に進展する場合があるため、定期的に分析を実施し、摩耗の進行状況を確認することを推奨します。これらのことは、前回に比較して計数汚染度がNAS級から級にランク上昇したことSOAP／D－SOAPの結果、ギヤの摩耗により発生する鉄濃度が増加していたこと異常摩耗の早期発見パラメータであるIs値がの乗から乗に桁上昇し、摩耗粒子形態観察の結果、異物の噛み込みにより発生する切削粒子、金属接触が厳しい場合に発生するシビア粒子がやや多く観察されたこと以上のことから判断しました。
報告№108-0411 報告№110-00262 | 分析№108-02745 分析№110-001018 | 110-001018 | ・摩耗状態前回に比較して異常摩耗の早期発見パラメータであるフェログラフィーのIs値がのマイナス乗からマイナス乗に低下し、良好でした。・汚染度前回の油清浄機入口と比較して計数汚染度はNAS級から等級に変化はなく、良好でした。・前回同様に粘度、水分、全酸価、IRの各データは良好でした。油の粘性を示す粘度は、前回のmm/sに比較して粘度変化率が+.％のmm/sとほぼ変化はありませんでした。水分は前回のppmからppmとほぼ変化はありませんでした。油中のスラッジの発生量を示す全酸価は、前回の.mgKOH/gから.mgKOH/gに若干上昇したものの、変動幅は小さく良好と判断します。さらにはIRの結果でも油が劣化した場合に発生するカルボン酸の発生も確認されませんでした。潤滑油は継続使用可能な状態にありますが、本設備には精密な油清浄機の設置されており、潤滑状態を評価するためには以下の方法を提案します。推奨する提案潤滑油が油清浄機で常時濾過されている主タービンは、全体油量と潤滑油ポンプ吐出量、そして油清浄機の濾過効率などをパラメータとして潤滑状態の評価を行ないます。今回は、油清浄機入口から採取された試料油のみであるため正確な評価は出来ないものの、現在の汚染度から判断すると潤滑状態は良好な状態にあると思われます。今後は、油清浄機の入口と出口の箇所から採油を実施することを推奨します。なお、これまで清浄機出口からの採油を実施し、計数汚染度を評価していますが、いずれも清浄機入口に比較して高い値を示しています。このような状況から、濾過材の寿命ではなく、清浄機出口の採油配管部の汚染が継続していると思われますので、一旦清浄機出口の採油配管部の洗浄を実施することを併せて推奨します。は良好と判断します。粘度粘度はmm/sと新油値mm/sに比較して粘度変化率は-.％で、当社推奨の管理限界値である±％以内にあり、良好と判断します。水分はppmと当社推奨の管理限界値の以下であり、良好と判断します。全酸価全酸価は.mgKOH/gと新油値.mgKOH/gに比較して高い値であるものの、IRの結果で油劣化の兆候を示すカルボン酸の吸収が確認されていないことから、良好と判断します。IRIRの結果、油劣化の兆候を示すカルボン酸の吸収が確認されていないことから、良好と判断します。は良好と判断します。計数汚染度計数汚染度はNAS級と当社推奨の管理限界値のNAS級以内にあり、良好と判断します。重量汚染度は.mg/mlと当社推奨の管理限界値のmg/ml以内にあり、良好と判断します。機器の潤滑状態機器の潤滑状態を示すSOAP／D－SOAPおよびフェログラフィーの各データは良好の範囲にありました。SOAPSOAPの結果、油の添加剤成分であるリンが検出されました。摩耗により発生した鉄が検出されていないことから、良好と判断します。D－SOAPD－SOAPの結果、摩耗により発生する鉄が検出されていないことから、良好と判断します。フェログラフィー異常摩耗の早期発見パラメータであるフェログラフィーのIs値がのマイナス乗と良好の範囲にあることから、潤滑状態は正常と判断します。
報告№107-4508 報告№107-0137 | 分析№107-00526 分析№107-00746 | 107-00746 | を確認する。分析の結果、RBOTを除く項目は良好でした。RBOT値は、新油がminですが、本試料油はminとなり新油値の％に低下していました。本試料油は、更油後時間経過しており、この間に新油値の％となっているため、当社推奨の管理限界値minに到達する時間は、同条件で使用を継続した場合、時間程度と考えられました。一般に、潤滑油の寿命が時間前後で使用限界に到達することは考え難く、本試料油のように、比較的短時間で管理限界値に到達するような場合は、定常的に油温が非常に高い状態で使用されている場合などが考えられます。このような場合、油膜切れが発生しやすい状況が想像され、摩耗が発生していることが懸念されますので、計数汚染度、フェログラフィー、SOAP／D-SOAPを追加分析されることを推奨します。
報告№109-09136 報告№110-00326 | 分析№109-001160 分析№110-001427 | 110-001427 | 摩擦面で発生している摩耗の形態や潤滑状態は、フェログラフィーで得られた摩耗粒子の観察結果から評価します。同法は、摩耗粒子を含んだ試料油を磁力で油と粒子とに分離する技術で、分離された摩耗粒子を解析することによって潤滑状態の健全性や摩耗粒子の発生原因を診断するものです。摩耗粒子と摩耗形態観察された粒子は、潤滑状態が正常な場合に発生する摩耗粒子異物の切削作用で発生する切削粒子金属潤滑部が局部的に油膜切れを起して発生するシビア粒子局部的に高圧・高温となる場合に発生するフリクションポリマ外部から混入したと思われる鉄錆でした。以上から潤滑部で発生している摩耗は正常なマイルド摩耗、異物による切削摩耗、そしてやや厳しい摩耗形態である凝着摩耗であることが分かりました。また、局部的に高圧・高温になっている箇所があることも確認されました。摩耗形態の中でも切削摩耗は、摩耗進行速度が速い形態であることから管理には注意が必要です。転がり軸受で切削摩耗が発生している場合、軸受の寿命は分の程度に低下することが知られています。そして、切削摩耗の発生原因となる混入異物が残留している場合、この異物により切削摩耗が継続して発生する可能性があります。一方、フリクションポリマは、潤滑油が軸受軌道面に押し込められ高圧状態になると同時に、圧縮熱により高温状態になった結果、基油自身重合反応を起こし生成することが知られています。そのため、高圧高温状態の解消がなされなければ、潤滑油の劣化が進行し、粘度上昇に因る潤滑異常に進展する場合があります。潤滑状態異常摩耗の早期発見パラメータであるIs値は、潤滑状態がやや厳しいの乗となっていました。汚染度水分濃度は、前回同様に管理基準以内にあり良好でした。粘度、全酸価、RBOTの各データは、前回同様に管理基準以内にあり良好でした。本試料油は、機器停止中に軸受箱ドレンプラグから採油されています。ドレンプラグの汚染度は、一般的に高く、尚且つ、機器が停止している状態では、油槽内で撹拌がなくなり固形物が沈降するため、油中汚染度は更に高くなると推定されます。このような悪条件にもかかわらず、今回の分析結果から転がり軸受寿命の指標としている摩耗粒子が確認されなかったことから本軸受は継続使用可能な状態にあると判断します。但し、軸受摺動面で局部的な油膜切れによる摩耗や異物の噛み込みによる摩耗が僅かに発生しています。今後さらに摩耗が進行することが懸念されますので、以下の対策を推奨します。今後、摩耗の進行状況を監視するため、定期的に分析を実施することを推奨します。傾向監視のための次回採油時期は、回転数と油量から理論的に求めます。本設備の回転数に関する情報が提供されなかったため、rpmと仮定し計算しました。その結果、次回の採油は最短で約時間となります。この時間は、油中汚染物が均一濃度になるために必要な時間であり、この時間を経過すれば、再分析の結果から摩耗速度を評価すことが可能となります。本計算は、回転数を仮定して求めていますので、次回分析実施時までに回転数等の設備情報をご提供下さい。
報告№102-4078 | 分析№102-03149 | 102-03149 | 分析の結果、摩耗粒子形態観察で、外部から混入した鉄錆が多く見られました。混入による影響は、直ちにないと思われますが、これらの異物が軸受摺動面に噛み込み摩耗が進行する場合があるため、ヶ月後に再度分析を実施し、摩耗の進行状況を確認されることを推奨します。これらのことは、異常摩耗の早期発見パラメータであるIs値が、と良好の範囲にあるものの、摩耗粒子形態観察で、外部から混入した鉄錆が多く見られたことから判断しました。尚、外部から混入した異物が検出されたのは、今回の採油箇所が、軸受排油管から採油を実施しているため、配管内に残留していたものを採油した可能性があります。次回からは可能であれば、主機運転中、又は、主機停止直後に油槽中層部から採油を実施されることを推奨します。
報告№109-09136 報告№111-00722 | 分析№109-001160 分析№111-003685 | 111-003685 | 潤滑油および軸受は継続使用可能な状態にあると判断します。但し、今後も摩耗の進行を傾向監視するため、以下の対策を推奨します。定期的な分析切削摩耗の進行を監視するため、定期的に分析を実施し、摩耗の進行状況を確認することを推奨します。フェログラフィー異常摩耗の早期発見パラメータとして摩耗粒子を定量化して評価するフェログラフィーのIs値は、潤滑状態が正常なの乗でした。摩耗粒子の形態で比較的多く観察された粒子は、潤滑状態が正常な場合に発生する摩耗粒子異物の噛み込みにより発生する切削粒子でした。これらの摩耗粒子が観察された場合、潤滑部で発生している摩耗形態は、正常なマイルド摩耗異物による切削摩耗であることが分かります。摩耗形態の中でも切削摩耗は摩耗進行速度が速く、転がり軸受でこの摩耗形態が発生した場合には寿命が分の程度に低下することも知られており、切削摩耗により生じた軌道面の損傷が起点となって転がり軸受の寿命となるフレーキングに進展することから傾向監視による経過監視が必要です。Iカップリング発光分光分析供試の潤滑油を分析した結果、検出された金属元素は、SOAPの結果表に示すように、鉄、リン、カルシウム、ケイ素、ナトリウムでした。検出されたこれらの金属元素から発生箇所を推定すると鉄・軸受等リン、カルシウム、ケイ素、ナトリウム・外部混入異物であると思われます。このうち、機械部品が摩耗したと思われる元素はのグループです。SOAPで油の添加剤成分として含まれているリンがppm検出されました。使用油であるFBKタービンには、添加剤は含まれていないことから、異種油が混入した可能性があります。IRの結果、新油に比較して異なるピークが確認されていないことから、含まれていても微量であると思われます。計数汚染度、重量汚染度は共に良好でした。粘度、水分、酸価、IR、RBOTの各データは良好でした。尚、別紙RBOTの減少傾向から油の余寿命を求めた結果、本試料は直近の更油から起算して稼働日数が年月まで使用可能であることが分かります。
報告№109-09094 報告№109-09094 | 分析№109-000877 分析№109-000877 | 109-000877 | 分析の結果、全てのデータが良好であることから、この油は継続使用可能と判断します。特性低下全ての項目が良好の範囲にあったことから、特性低下は認められず良好と判断します。粘度は良好と判断します。粘度はmm/sと新油値mm/sに比較して、粘度変化率は+％で、当社推奨の管理限界値である±％以内にあり、良好と判断します。全酸価は良好と判断します。全酸価は.mgKOH/gと新油値.mgKOH/gに比較して高い値であるものの、有機物・有機化合物の結果、油劣化の兆候を示すカルボン酸の吸収が確認されていないことから、良好と判断します。有機物・有機化合物の結果、良好と判断します。有機物・有機化合物の結果、油劣化の兆候を示すカルボン酸の吸収が確認されていないことから、良好と判断します。酸化安定度の結果、良好と判断します。酸化安定度はminと当社推奨の管理限界値のmin以上であり、良好と判断します。汚染は良好と判断します。水分は良好と判断します。水分はppmと当社推奨の管理限界値の以下であり、良好と判断します。
報告№109-09136 報告№113-00002 | 分析№109-001160 分析№113-000003 | 113-000003 | 油の劣化は確認されず、汚染度も良好な範囲にあることから、潤滑油は継続使用可能な状態にあると判断します。対象機器対象機器は継続使用可能な状態にあると判断します。但し、錫が検出されたため、錫を使用した軸受メタルの磨耗が推定されました。一般に、軸受メタルは流体潤滑状態になるよう設計されており軸受の摩耗は殆どありませんが、起動・停止回数が多い場合には油膜が破断して摩耗することもあります。本試料油の場合は、この起動停止に油膜が破断して摩耗していると推定されます。使用油量のリットルから摩耗体積を推定した結果、摩耗体積はmmとなりました。この摩耗体積から軸受の平均摩耗深さを求めるには、軸受の諸元が必要となります。可能であれば、軸受諸元の提供をお願いします。また、今後の摩耗進行の有無を確認するためにも傾向監視を継続することを推奨します。定期的な分析定期的な潤滑油分析によるトライボ診断を実施することにより、分析データの変化から異常の兆候を早期に発見することが可能となります。また、今回は対象設備の初回分析であるため、定期的に分析を実施し、分析データの変化から今後の対応を検討することを推奨します。フェログラフィーおよびSOAP／D-SOAPの結果から総合的に判断した結果、対象機器は継続使用可能ですが、機器の機能を保持するためにも、傾向監視をすることが有用です。フェログラフィー【定量分析：Is値】Is値は異常摩耗の早期発見パラメータのつで、摩耗粒子を定量化するために用います。今回のIs値はのマイナス乗と低い値でした。フェログラフィー【定性分析：摩耗粒子および摩耗形態観察】分析結果から観察された全ての粒子量は少でした。Iカップリング発光分光分析【SOAP-T】検出された金属元素から発生箇所を推定すると、以下の通りでした。錫・軸受等リン、カルシウム、バリウム、アルミニウム、ケイ素、ナトリウム・外部混入異物尚、錫が検出されたため、錫を使用した箇所の摩耗が懸念されます。油量がLあることから摩耗体積を推定した結果、mmとなりました。計数汚染度、重量汚染度は、当社推奨の管理限界値以下にあり、良好でした。粘度、水分、酸価、IR、RBOTの各データにおいて良好でした。
報告№109-09136 報告№111-00647 | 分析№109-001160 分析№111-003262 | 111-003262 | 潤滑油および対象設備は継続使用可能な状態にあると判断します。最適な採油方法本試料油は、機器停止中にドレンプラグから採油されているにもかかわらず汚染度を示すデータは良好でしたが、今後の採油は、極力運転中もしくは停止直後の油槽中層部から実施されることを推奨します。フェログラフィー異常摩耗の早期発見パラメータとして摩耗粒子を定量化して評価するフェログラフィーのIs値は、潤滑状態が正常なのマイナス乗でした。Iカップリング発光分光分析供試の潤滑油を分析した結果、検出された金属元素は、SOAPの結果表に示すように、錫、亜鉛が検出されました。これらの検出された金属元素から発生箇所を推定すると錫、亜鉛・軸受等であると思われます。このうち、機械部品が摩耗したと思われる元素はのグループです。計数汚染度、重量汚染度は共に良好でした。前回同様に粘度、全酸価、IR、RBOTの各データは良好でした。油の余寿命は、使用油の使用期間または使用時間が不明であったため、ご依頼の油の余寿命に関する検討は行えませんでした。但し、分析の結果で新油値がminであったことから、使用期間を仮にヶ月間と仮定すれば余寿命は十二分にあると言えます。可能であれば、使用期間、あるいは使用時間の情報をご提供下さい。
報告№105-0254 報告№105-0254 | 分析№105-01674 分析№105-01674 | 105-01674 | 分析の結果、全てのデータが良好であることから、本試料油は継続使用可能であり、軸受の潤滑状態も正常と判断します。この油は継続使用可能と判断します。粘度は良好と判断します。粘度はmm/sと管理限界値以内にあり、良好と判断します。水分は良好と判断します。水分はppmと管理限界値の以下にあり、良好と判断します。全酸価は良好と判断します。全酸価は.mgKOH/gと新油データの.mgKOH/g以内にあり、良好と判断します。IRは良好と判断します。IRの結果、油劣化の兆候を示すカルボン酸の吸収が確認されていないことから、継続使用可能な状態にあると考えられます。計数汚染度、重量汚染度、共に良好と判断します。計数汚染度は良好と判断します。計数汚染度はNAS級と当社推奨の管理限界値内にあり良好と判断します。重量汚染度は良好と判断します。重量汚染度は.mg/mlと当社推奨の管理限界値内にあり良好と判断します。機器の潤滑状態フェログラフィーの結果、異常摩耗の早期発見パラメータであるIs値が良好の範囲にあり、潤滑状態は良好と判断します。SOAPの結果、良好と判断します。SOAPの結果、銅、錫、油の添加剤成分であるリン外部から混入したと思われるケイ素が検出されました。D－SOAPの結果、良好と判断します。D－SOAPの結果、鉄、銅、軸受の摩耗を示す錫、油の添加剤成分である亜鉛、外部から混入したと思われるカルシウム、ナトリウムが検出されました。フェログラフィーの結果、継続使用可能な状態にあると判断します。フェログラフィーの結果、異常摩耗の早期発見パラメータであるIs値が良好の範囲にあることから、継続使用可能な状態にあると判断します。
報告№109-09136 報告№111-00411 | 分析№109-001160 分析№111-001962 | 111-001962 | 更油からの使用時間をもとに潤滑油の余寿命を評価したところ、潤滑油は次回定検まで使用可能と判断できました。次回定検時に更油を実施しない場合は、酸化安定度を知るための分析を実施し、余寿命を確認することを推奨します。酸化安定度はminであり、当社推奨の管理限界値のmin以上であることから、良好と判断します。
報告№108-0387 報告№108-0497 | 分析№108-02609 分析№108-03572 | 108-03572 | 汚染度、ギヤ及び軸受の潤滑状態を確認する。今回の採油は、対象設備の停止中にドレンバルブから実施しているため、油循環中に採油した場合に比較し、油中粒子の沈降の影響を受け、分析データが高濃度に出る可能性があります。今回の分析は以上のことを踏まえて結果を検討します。分析の結果、計数汚染度の粒子数とSOAP／D－SOAPの鉄濃度は、前回に比較して大きな変化がないことが確認されました。但し、異常摩耗の早期発見パラメータであるフェログラフィーのIs値が前回のの乗から今回の乗に桁上昇しており、摩耗粒子の形態観察で金属接触が厳しい場合に発生するシビア粒子や疲労摩耗粒子が多く観察されたことから、潤滑状態が若干厳しくなっていることがわかります。今後、さらに摩耗が進行することが懸念されるため、定期的に分析を実施し、摩耗の進行状況を確認されることを推奨します。次回の採油は、粒子の沈降の影響を少なくすることが重要であり、そのため油中粒子が均一な分散状態で実施されることを推奨します。尚、バックラッシの増加量を分析結果から計算し、CBMによる傾向監視に役立てる事が出来ますので、構造が確認できる図面、ギヤの形式、歯形、モジュール、歯数、回転数、増速比、歯幅をお知らせ下さい。計算結果を報告します。
報告№109-09136 報告№110-00319 | 分析№109-001160 分析№110-001302 | 110-001302 | は、油の粘度、油中のスラッジの発生量を判断パラメータに、粘度、全酸価、IR、RBOTで評価します。分析の結果、油の粘性を示す粘度は、新油値の.mm/sに比較して粘度変化率が-.％の.mm/sとほぼ変化はなく、また油中のスラッジの発生量を示す全酸価は、新油値の.mgKOH/gに比較して大きな変化のない.mgKOH/gと劣化は確認されなかった。さらにはIRの結果でも油が劣化した場合に発生するカルボン酸の発生も確認されていないものの、酸化防止剤のピークが減少し、酸化防止剤の残存量を示すRBOTは、限界値minに比較して、minと当社推奨の管理限界値以上にあるものの低い値でした。但し、IRの結果、新油のIRスペクトルと一致しない箇所が確認されたことから、異種油の混入または油名の誤りなどが考えられます。一方、油中の水分を計測した結果、水分はppmと新油と同等であり、継続使用可能な状態にあることが確認されました。結論IRの結果から異種油の混入または油名の誤りの可能性がありますので、再度ご確認下さい。これらのことが確認されなかった場合は、潤滑油は酸化防止剤の減少と判断されますので、以下の対策が必要となります。酸化防止剤の減少により、基油の劣化に進展することが懸念されるため、更油を推奨します。
報告№107-0070 報告№107-0070 | 分析№107-00324 分析№107-00324 | 107-00324 | 本トライボ診断は、軸受の潤滑状態、汚染状況、油の劣化状態を確認することを目的としました。【軸受の潤滑状態】異常摩耗の早期発見パラメータであるフェログラフィーのIs値がの乗とやや高く、摩耗粒子形態観察で金属接触が厳しい場合に発生するシビア粒子、疲労摩耗粒子が観察されたことから、発生している摩耗形態は、凝着摩耗と疲労摩耗が混在していることが確認できました。今後更に摩耗が進行し、転がり軸受の寿命に指標となるフレーキングに進展することが懸念されるため、ヶ月以内に再度分析を実施し、摩耗の進行状況を確認することを推奨します。一方、SOAP／D－SOAPの結果でメタルの主成分である錫が検出されたことから、サポートベアリングのスラスト軸受の摩耗が確認されました。軸受メタルの摩耗は、軸受メタルの主成分である錫がSOAPでppm、D－SOAPでppm検出されたことから確認しています。メタルの摩耗深さをSOAPの錫濃度ppm、油量Lから下式により算出しました。錫の摩耗体積＝錫濃度×-×油量×.×÷錫密度＝×-××.×÷.＝.平均的な摩耗深さ＝摩耗体積÷摩耗面積×＝.÷.×＝.計算の結果、平均的な摩耗深さが.μmとなり、メタル表面粗さをsと仮定すると、メタルの摩耗は僅かであり、継続使用可能な状態にあると判断します。【油の汚染状況】計数汚染度がNAS級と当社推奨の管理限界値内にあり、重量汚染度がmg/mlとやや高い値でした。【油の劣化状態】油の劣化状況を確認するために実施した粘度、水分、全酸価、IRの各データが良好であることから、この油は継続使用可能と判断します。
報告№107-4545 報告№109-09146 | 分析№107-02185 分析№109-001218 | 109-001218 | トライボ診断の結果、全てのデータが良好であることから、この油は継続使用可能と判断します。は良好と判断します。粘度は良好。粘度は.mm/sと新油値mm/sに比較して、粘度変化率は-％で、当社推奨の管理限界値である±％以内にあり、良好と判断します。粘度はmm/sとなっています。粘度はmm/sとなっています。粘度指数はとなっています。粘度指数はとなっています。水分は良好。水分は.ppmと当社推奨の管理限界値の以下であり、良好と判断します。全酸価は良好。全酸価は.mgKOH/gと新油値.mgKOH/g以内にあり、良好と判断します。
報告№109-09136 報告№113-00418 | 分析№109-001160 分析№113-001653 | 113-001653 | 分析の結果、潤滑油は粘度が上昇し、油の劣化が確認されました。水分、鉄、銅が高濃度であり、触媒作用によって、酸化速度が早くなっていると考えられます。軸受分析の結果、SOAPおよびD-SOAPで銅が高濃度で検出されており、また水分が高いことから、結露した水分が油槽底部に沈殿しているか、場合によっては冷却管に小さな孔が空き、水分が潤滑油中に混入している可能性があります。また、摩耗粒子の形態観察で赤錆が多量に観察され、鉄が高いことから、劣化した油により金属表面に腐食摩耗が発生していると考えられます。更油および点検本試料は、廃油管から採油されているため、油槽底部に沈殿していたタービン油を採油した可能性も考えられますが、分析の結果で油が劣化していることが確認され、赤錆が観察されたことから、油中の酸成分の影響で金属表面が腐食して発生する腐食摩耗が発生していると考えられるため、至急更油を実施し、金属表面に錆が発生している可能性があるため点検を推奨します。また、冷却管に小さな孔が空き、水が混入している可能性があるため、冷却管の点検も併せて推奨します。軸受メタルの情報提供軸受メタルの主成分である錫が検出されたことから、今後、軸受メタルの摩耗が進行した場合、摩耗程度を評価する必要がありますので、次回分析時には、メタルサイズ、油量、油入れ替え時期ならびに直近のメタル交換時期をお知らせください。最適な採油方法本試料油は、機器停止中に廃油管から採油されているため、分析データが高濃度に出ていると推定されます。正確なデータによる診断を行うためにも、今後の採油は、極力運転中もしくは停止直後の油槽中層部から実施されることを推奨します。はフェログラフィーおよびSOAP／D-SOAPの結果から総合的に判断した結果、点検が必要な厳しい状態にあると考えられます。フェログラフィー【定量分析：Is値】Is値は異常摩耗の早期発見パラメータのつで、摩耗程度を定量化するために用います。今回のIs値はの乗と、高い値でした。フェログラフィー【定性分析：摩耗粒子および摩耗形態観察】分析結果から観察された代表的な粒子は、以下の通りでした。正常な摩耗粒子・潤滑状態が正常なマイルド摩耗により発生。シビア粒子・潤滑状態がやや厳しい凝着摩耗により発生。金属潤滑部が局部的に油膜切れを起していると考えられます。黒錆・潤滑状態がやや厳しい凝着摩耗により発生。局部的に金属接触が厳しく、且つ、高い摩擦熱が発生していると考えられます。赤錆・金属表面が酸化により剥がれ落ちやすくなる腐食摩耗により発生。観察された摩耗粒子の中でもシビア粒子、黒錆は、将来的な摩耗の進行に繋がる可能性を示唆しているため、傾向監視が必要と思われます。シビア粒子は、凝着摩耗に分類されます。これらの摩耗粒子は、摺動面で凝着、破断を繰り返し、この過程で生じる移着粒子が成長して摩耗粒子となります。そのため、摺動面では局部的に油膜切れが発生していることを示しています。この状態が継続した場合、摩耗粒子のサイズは徐々に大型化していき、設備の損傷に至る場合がありますので、傾向監視が必要です。黒錆は、凝着摩耗に分類されます。この摩耗粒子は、油膜切れによる摺動面での金属同士の接触時に起こる高い摩擦熱によって鉄が酸化され発生します。この状態が継続した場合、摺動面で焼付が発生し、設備の損傷に至る場合があります。Iカップリング発光分光分析【SOAP／D-SOAP】検出された金属元素から発生箇所を推定すると、以下の通りでした。鉄、鉛、銅、クロム、アンチモン、錫、亜鉛・軸受等リン、カルシウム、アルミニウム、ケイ素、ナトリウム、マグネシウム、ホウ素・外部混入異物D-SOAPで錫がppm検出されたことから、軸受の摩耗が発生していると推定されます。今後、さらに摩耗が進行することが懸念されます。銅を使用した箇所の摩耗・溶出銅がSOAPでppm、D-SOAPでppmと非常に高濃度で検出されました。この原因は以下の点が考えられます。油の添加剤成分である亜鉛系添加剤と銅が反応して溶出する。冷却用蛇管にフィンがついていた場合、振動により摩耗する。及びの現象が同時に起こる。今回の原因は、分析の結果からの可能性が高いと推定されます。銅の溶出および摩耗が発生している場合、冷却蛇管が溶解、又は、摩耗し、蛇管にピンホールが発生する可能性があります。今回、潤滑油中の水分が高いことから、ピンホールが発生している可能性があります。さらに油中の銅濃度が以上になった場合、別添資料鉱油の酸化に対する金属触媒の影響に示すとおり油の劣化速度が加速するため、銅濃度は以下で管理することが有用です。計数汚染度はNAS級以上、重量汚染度はmg/mlと、共に当社推奨の管理限界値以下を超えていました。フィルタ表面の異物観察で表面が茶褐色で粘ちょう物が観察され、D-SOAPで鉄および銅が検出されていることから、汚染度が高い要因は、摩耗とスラッジの影響と思われます。粘度、水分、酸価が当社推奨の管理限界値を超え、油の劣化が確認されました。粘度粘度は、mm/sと新油値のmm/sに比較して粘度変化率が+％となっており、当社推奨の管理限界値である±％を大きく超えていました。適正な粘度範囲で使用していない場合、粘性抵抗が増大することにより、油温が上昇して、油劣化の進行に繋がることが懸念されます。水分はppmと当社推奨の管理限界値を超えていました。水分の影響で油槽内に錆が発生していると考えられます。発生した赤錆の影響で摩耗が発生する懸念があります。酸価・IR酸価劣化の進行度は、酸価およびIRの結果から総合的に判断します。酸価は、mgKOH/gと当社推奨の管理限界値を超えており、IRの結果で油劣化の兆候を示すカルボン酸の吸収が確認されたことから、油は劣化していることが分かりました。油中の酸成分の影響で金属表面が腐食される腐食摩耗が発生していると考えられます。
報告№109-09136 報告№111-00301 | 分析№109-001160 分析№111-001427 | 111-001427 | 本試料油は、汚染や摩耗に関するデータが異常として出やすい廃油口から採油されたにもかかわらず、潤滑油および軸受は継続使用可能な状態にあると判断します。本試料油は、機器停止中に廃油口から採油されているにもかかわらず汚染度を示すデータは良好でしたが、今後の採油は、極力運転中もしくは停止直後の油槽中層部から実施されることを推奨します。、汚染状態、は良好でした。
報告№109-09136 報告№111-00376 | 分析№109-001160 分析№111-001783 | 111-001783 | 潤滑油および軸受は継続使用可能な状態にあり、保守サイクルおよび手法は問題ないと判断します。但し、油中の汚染度が高く、今後摩耗の進行が懸念されるため、以下の対策を推奨します。濾過油中の汚染度が高いことから、観察された摩耗粒子や異物等が軸受軌道面に噛み込み摩耗が進行することが懸念されるため、可能であれば濾過を推奨します。定期的な分析凝着摩耗の進行を監視するため、定期的に分析を実施し、摩耗の進行状況を確認することを推奨します。フェログラフィー異常摩耗の早期発見パラメータとして摩耗粒子を定量化して評価するフェログラフィーのIs値は、潤滑状態がやや厳しいの乗でした。摩耗粒子の形態で比較的多く観察された粒子は、潤滑状態が正常な場合に発生する摩耗粒子、金属接触が厳しく、且つ、摩擦熱が高い場合に発生する黒錆でした。これらの摩耗粒子が観察された場合、潤滑部で発生している摩耗形態は、正常なマイルド摩耗と潤滑状態がやや厳しい凝着摩耗であることが分かります。電子顕微鏡・X線マイクロアナリシス観察された粒子をSEM・XMAで詳細に分析した結果、粒子には鉄、マンガンが比較的多く含まれており、成分割合から粒子は主にベアリングの保持器やハウジング等から発生していると推定できました。Iカップリング発光分光分析供試の潤滑油を分析した結果、検出された金属元素は、SOAP-Tの結果表に示すように、鉄、銅、ニッケル、錫、リン、亜鉛、カルシウム、バリウム、ナトリウムが検出されました。これらの検出された金属元素から発生箇所を推定すると鉄、銅、ニッケル、錫・軸受等リン・オイル添加剤亜鉛、カルシウム、バリウム、ナトリウム・外部混入異物であると思われます。このうち、機械部品が摩耗したと思われる元素はのグループです。SOAP-Tの結果、油の添加剤成分であるリンが比較的多く検出されたことから、油の添加剤成分の析出によりスラッジが発生していると思われます。計数汚染度・重量汚染度計数汚染度はやや高く、重量汚染度は当社推奨の管理限界値を超えていました。SOAP-Tで油の添加剤成分であるリンが検出され、フィルタ表面の異物観察で表面が茶褐色で鉄錆、砂等が観察されたことから、汚染度が高い要因は、摩耗とスラッジ、そして外部混入異物の影響と思われます。粒度分布粒度分布は.～μmの範囲にあり、.μmにピークが確認されました。粘度、水分、酸価、IR、RBOTの各データは良好でした。尚、別紙RBOTの減少傾向から油の余寿命を求めた結果、本試料は直近の更油から起算して稼働日数が年月まで使用可能であることが分かります。
報告№109-09501 報告№109-09501 | 分析№109-003123 分析№109-003123 | 109-003123 | ・グリースの物理的性状有機物・有機化合物を分析する赤外線吸収スペクトル分析の結果、検出されたピークには新グリースと異なるピークが検出されました。・摩耗状態粒子の観察結果から、μm以下の鉄系摩耗粒子が比較的多く観察され、転がり軸受寿命の指標としている摩耗粒子が観察されなかったことから、フレーキングは発生していないと判断できます。結論軸受は継続使用可能な状態にあるものの、グリースは以下の対策が必要です。グリース名が違うか、或いは、異種グリースが混入した可能性が考えられますので、グリース名、異種グリース混入の可能性を確認する必要があります。≪状態監視とパラメータ≫分析の目的および各分析のパラメータは以下の通りです。特性低下目的：グリースの分析結果から、グリースの物理的性状や劣化傾向などを確認する。全酸価JISK赤外線吸収スペクトルJISKちょう度JISK滴点JISK摩耗目的：グリース中の摩耗粒子を分析する事により、回転・摺動部の潤滑状態、摩耗劣化の程度、余寿命などを解析する。摩耗診断電子顕微鏡観察JISKX線マイクロアナリシス油中金属濃度）JISK≪分析結果≫特性低下全酸価：良好全酸価.mgKOH/gは新油値の.mgKOH/g以内にあることから問題は無いと判断します。赤外線吸収スペクトル：良好ちょう度：良好ちょう度値と当社推奨の管理限界値であるから以内に留まっています。滴点：良好滴点はと新油値のに比較し高いものの問題は無いと判断します。摩耗摩耗診断：良好摩耗診断の結果、μm以下の鉄系摩耗粒子が比較的多く観察されました。電子顕微鏡観察・X線マイクロアナリシス：今回は実施していません。油中金属濃度：良好油中金属濃度の結果、鉄が検出されました。油中金属濃度：良好油中金属濃度の結果、鉄は検出されませんでした。
報告№109-09447 報告№110-00768 | 分析№109-002782 分析№110-003652 | 110-003652_date20110624 | データが高濃度になる採油条件にもかかわらず、各データが良好であったことから、軸受および潤滑油は継続使用可能な状態にあると判断します。本試料油は、機器停止中に排油口から採油されているにもかかわらず汚染度を示すデータは良好でしたが、今後の採油は、極力運転中もしくは停止直後の油槽中層部から実施されることを推奨します。
報告№109-09136 報告№111-000121 | 分析№109-001160 分析№111-000638 | 111-000638 | グリースおよび軸受は継続使用可能な状態にあると判断します。フェログラフィー摩耗粒子の形態で比較的多く観察された粒子は、潤滑状態が正常な場合に発生する摩耗粒子でした。このような摩耗粒子が観察された場合には、潤滑部では正常なマイルド摩耗が発生していることが分かります。Iカップリング発光分光分析供試グリースを分析した結果、検出された金属元素は、SOAPの結果表に示すように、鉄、銅、錫、リン、亜鉛、カルシウム、アルミニウム、ナトリウムでした。これらの検出された金属元素から発生箇所を推定すると鉄、銅、錫・軸受等リン、亜鉛・グリース添加剤カルシウム、アルミニウム、ナトリウム・増ちょう剤であると思われます。このうち、機械部品が摩耗したと思われる元素はのグループです。グリースのちょう度、滴点、全酸価、IRの各データは良好でした。
報告№108-4511 報告№108-4511 | 分析№108-00947 分析№108-00947 | 108-00947 | 、汚染度、軸受の潤滑状態を確認する。分析の結果、摩耗粒子の形態観察で異物の噛み込みなどで発生する切削粒子、金属接触が厳しい場合に発生するシビア粒子が多く観察され、SEM・XMAで粒子を詳細に観察した結果、写真の測定№で鉄、マンガンを含む切削粒子が観察されたことから、摩耗形態は切削摩耗と凝着摩耗が混在していることが判りました。現在のところ、シリンダおよびピストンリング、クランクメタル等の摩耗の状態はいずれも軽微であり、継続使用可能と判断しますが、摩耗形態の中でも特に切削摩耗は、異物が混入していない状態に比較して摩耗進行速度が速く注意が必要です。今後更に摩耗が進行することが懸念されるため、定期的に分析を実施し、摩耗の進行状況を確認されることを推奨します。また、以下の点に注意が必要です。カルシウムの検出D－SOAPの結果でカルシウムがppm検出されたことから、油の添加剤成分が析出したものと思われます。カルシウムは、軸受メタルなどの摺動面の油膜に噛み込むサイズであることが多く、その影響でメタルなどの金属表面で切削摩耗が発生し、軸受寿命が短命化することがあります。カルシウムがこのように高濃度になるのは、一般にディーゼルエンジンの燃焼ガスや、未燃焼ガスが、燃焼室から潤滑部に入り込んでいるため起きていると推定されます。この現象は、オイルリングやトップリングが正常であれば、発生しにくいものですが、オイルリングなどが摩耗していると、燃焼ガスや未燃焼ガスが燃焼室から潤滑油中に入いり易くなると思われます。カルシウム濃度がこのように高い場合、軸受メタルは比較的短時間で摩耗する事を当社の研究で判明していますが、本機は、稼働率が極めて低い非常用ディーゼル発電機であるため、稼働率の高い営業用ディーゼル発電機に比較し、メタル摩耗の進展も極めて小さいと思われます。念のため、メタル摩耗の進展予防策として、μm以下のカルシウムを濾過できる精密な濾過機で濾過を実施し、汚染度を正常にされることを推奨します。水分を示す水分がppmと当社推奨の管理限界値を僅かに超えていました。今後、発錆予防のため水分除去を実施されることを推奨します。
報告№103-6095 | 分析№103-01868 | 103-01868 | 精点Aを実施した結果、計数汚染度がNAS級と前回のNAS級に比較してランク上昇していました。油槽に設置されている濾過機の濾過効率に変化がなければ、摩耗は安定していると判断できますが、今回は静電浄油機の濾過効率を評価するための採油を実施していないため、摩耗の進行状況については判断できませんでした。摩耗状況の進行を知るには、正確な濾過効率を元に摩耗の進行状況を確認されることが必要ですので、次回採油時には静電浄油機の入口と出口から採油を実施する必要があります。尚、及びを示す粘度、水分、全酸価、IR、RBOT、計数汚染度、重量汚染度の各データは良好な状態を示しており、この油は継続使用可能と判断します。又、RBOTが前回に比較し、min上昇したのは、新油の補充等の影響が考えられます。今後は、今回のRBOT値によりデータ管理を行います。
報告№109-09136 報告№112-00012 | 分析№109-001160 分析№112-000017 | 112-000017 | 潤滑油および対象設備は継続使用可能な状態にあると判断します。但し、今後も摩耗の進行を傾向監視するため、以下の対策を推奨します。再分析摩耗の進行を監視するため、夏期ピーク前に再分析を実施し、分析データによる摩耗の進行状況を確認することを推奨します。濾過機の入口と出口から採油本設備には、濾過機が設置されており、常時運転しているため、常に正常な状態に保持され摩耗の変化が生じても検出されない可能性があります。潤滑状態をより正確に把握するには、濾過機の入口と出口から採油を実施し、その差異から濾過効率を求め、それを根拠に摩耗の進行状況を確認することを推奨します。フェログラフィーIs値は異常摩耗の早期発見パラメータのつで、摩耗粒子を定量化するために用います。前回に比較してIs値はの乗からマイナス乗に低下し、潤滑状態は正常と判断できます。摩耗粒子の形態で比較的多く観察された粒子は、潤滑状態が正常な場合に発生する摩耗粒子でした。これらの摩耗粒子が観察された場合、潤滑部で発生している摩耗形態は、正常なマイルド摩耗であることが分かります。Iカップリング発光分光分析供試の潤滑油を分析した結果、検出された金属元素は、SOAPの結果表に示すように、鉄、バリウム、ナトリウムでした。検出されたこれらの金属元素から発生箇所を推定すると鉄・シリンダ・ポンプ内部等バリウム・オイル添加剤ナトリウム・外部混入異物であると思われます。このうち、機械部品が摩耗したと思われる元素はのグループです。前回に比較して計数汚染度はNAS級からNAS級にランク減少し、良好でした。前回同様に粘度、水分、全酸価、IR、RBOTの各データは良好でした。分析結果は良好と判断します。粘度粘度はmm/sと新油値mm/sに比較して、粘度変化率は-.％で、当社推奨の管理限界値である±％以内にあり、良好と判断します。水分はppmと当社推奨の管理限界値の以下であり、良好と判断します。全酸価全酸価は.mgKOH/gと新油値の.mgKOH/gに比較して変化はなく、良好と判断します。IRIRの結果、油劣化の兆候を示すカルボン酸の吸収が確認されていないことから、良好と判断します。RBOTRBOTはminと当社推奨の管理限界値のmin以上であり、良好と判断します。は良好と判断します。計数汚染度計数汚染度はNAS級と当社推奨の管理限界値のNAS級以内であり、良好と判断します。重量汚染度は.mg/mlと当社推奨の管理限界値のmg/ml以内であり、良好と判断します。機器の潤滑状態機器の潤滑状態は正常と判断します。SOAPSOAPの結果、鉄がppm、油の添加剤成分であるバリウムがppm検出されました。D－SOAPD－SOAPの結果、鉄が、油の添加剤成分であるバリウムが、外部から混入したと思われるナトリウムが検出されました。フェログラフィー異常摩耗の早期発見パラメータであるフェログラフィーのIs値がのマイナス乗と良好の範囲にあり、潤滑状態は正常と判断します。
報告№103-0207 | 分析№103-02069 | 103-02069 | 本試験は、油中の摩耗粒子から得られる情報からベアリング軌道面の状態を推定することを目的としました。分析の結果、ベアリングの使用時間と本試料油の使用時間とが同じであると仮定した場合、ベアリング軌道面の％程度にフレーキングが発生していると推定できます。この前提条件に間違いがなければ、ベアリングは使用可能な状態にあると思われます。これらのことは、鉄濃度から計算したフレーキングの発生面積が内輪軌道面の面積の凡そ％であること。確認された摩耗粒子がμm以下の小さな粒子が支配的であること。以上のことから判断しました。但し、今後も摩耗が進行することが予想されますのでCBMによる摩耗状態の把握が必要です。計算の結果、時間以上経過すれば、いつでも採油できる状態になりますので、この時間を目安に計画を立てて管理されることを推奨します。
報告№108-0204 報告№108-0199 | 分析№108-01503 分析№108-01401 | 108-01401 | 、軸受の潤滑状態を確認する。今回の採油は、対象設備の停止中に排油口から実施しているため、油循環中に採油した場合に比較し、油中粒子の沈降の影響を受け、分析データが高濃度に出る可能性があります。今回の分析は以上のことを踏まえて結果を検討しました。分析の結果、今回の採油が高濃度になっていると思われる対象設備停止中の排油口から行われた採油にもかかわらず、全てのデータが良好の範囲にありました。このことから、機器の潤滑状態は正常であり、この油は継続使用可能と判断します。尚、上述しましたように今回の採油は対象設備の停止中の採油であるため、油中の摩耗粒子などが平均的に分散した状態とはいえない状態で採油されている可能性があります。採油は、粒子の沈降の影響を少なくすることが重要であり、そのため油中粒子が均一な分散状態で実施されることを併せて推奨します。
報告№109-09136 報告№111-00668 | 分析№109-001160 分析№111-003373 | 111-003373 | 潤滑油および軸受は継続使用可能な状態にあると判断します。シリコン系のグリースや添加剤の確認シリコン系の添加剤やグリースを使用している箇所があるかについてご確認下さい。フェログラフィー異常摩耗の早期発見パラメータとして摩耗粒子を定量化して評価するフェログラフィーのIs値は、潤滑状態が正常なのマイナス乗でした。Iカップリング発光分光分析供試の潤滑油を分析した結果、検出された金属元素は、SOAP-Tの結果表に示すように、錫、リン、亜鉛、カルシウム、ケイ素、ナトリウムでした。検出されたこれらの金属元素から発生箇所を推定すると錫、亜鉛・軸受等リン・オイル添加剤カルシウム、ケイ素、ナトリウム・外部混入異物であると思われます。このうち、機械部品が摩耗したと思われる元素はのグループです。ケイ素の検出SOAP-Tでケイ素がppm検出されました。一般に、潤滑油中からケイ素が検出された場合の原因として、シリコン油或いは、シリコン系の添加剤が検出されるフェログラフィーおよびフィルタ表面の異物観察で砂が多く観察されて検出されるシリコングリースをシール部に塗布している場合、このシリコングリースが潤滑油に混入して検出されるなどが挙げられますが、今回検出が比較的高濃度であることからの可能性が考えられます。については、分析結果では確認することが出来ませんので、これに関する情報があれば提供をお願いします。計数汚染度、重量汚染度は共に良好でした。粒度分布は、適正な散乱強度がえられず測定できませんでした。粘度、水分、酸価、IRの各データは良好でした。塩基価は.mgKOH/gでした。塩基価は、油中に混入する酸性物質を中和するために添加されている塩基成分の残存量を示す値です。本試料がガスタービン油であり、この評価には使用できないと思われます。
報告№109-09136 報告№112-00597 | 分析№109-001160 分析№112-002519 | 112-002519 | 分析の結果、本試料および汚染状態は全て良好な範囲にあり、継続使用可能な状態にあると判断します。粘度、酸価、有機物・有機化合物、酸化安定度の各データは良好でした。尚、別紙酸化安定度の減少傾向から油の余寿命を求めた結果、今回の採油日からの使用可能期間は約年ヶ月であることが分かります。水分濃度は、継続使用可能な範囲にありました。
|  | 113-001398 | 分析の結果、潤滑油の劣化は確認されなかったことから、継続使用可能と判断します。対象設備分析の結果、対象設備は継続使用可能な状態にあると判断します。但し、今後の摩耗の進行速度の上昇が懸念されます。定期的な分析今後懸念される疲労摩耗の進行を監視するため、定期的に分析を実施することを推奨します。最適な採油方法本試料油は、機器停止時間後に油槽底部から採油されているため、分析データが高濃度に出ていると推定されます。正確なデータによる診断を行うためにも、今後の採油は、極力運転中もしくは停止直後の油槽中層部から実施されることを推奨します。はフェログラフィーおよびSOAPの結果から総合的に判断した結果、継続使用は可能ですが、摩耗の進行速度が上昇している可能性があるため、傾向管理が有用と考えます。フェログラフィー【定量分析：Is値】Is値は異常摩耗の早期発見パラメータのつで、摩耗程度を定量化するために用います。前回に比較してIs値はの乗から乗と、三桁高い値でした。Is値は摩擦摺動面が摩耗損傷する直前に急上昇することが分かっています。今回、Is値の上昇速度が大きいことから、潤滑状態が厳しくなっていると推定されます。今回は損傷の指標となるフレーキング粒子が確認されていないことから継続使用可能と考えられますが、今後は疲労摩耗の発生と進展状況を監視することが重要と思われます。フェログラフィー【定性分析：摩耗粒子および摩耗形態観察】分析結果から比較的多く観察された粒子は、以下の通りでした。正常な摩耗粒子・潤滑状態が正常なマイルド摩耗により発生。疲労摩耗粒子・繰返し応力を受けて発生。Iカップリング発光分光分析【SOAP】検出された金属元素から発生箇所を推定すると、以下の通りでした。鉄、銅・ギヤ、軸受等リン、亜鉛・添加剤ケイ素・外部混入異物銅を使用した箇所の溶出・摩耗SOAPの結果、銅がppm検出されたことから、銅を使用した箇所の溶出・摩耗が発生していると思われます。亜鉛系添加剤を使用している潤滑油で銅が検出される場合、潤滑系統内でこれらの金属が亜鉛系添加剤の影響により溶出することが知られています。今回の検出は、この溶出と摩耗との双方によるものと考えられます。今後、別紙鉱油の酸化に対する金属触媒の影響に示すように濃度の増加に伴い酸化速度が速まる可能性があります。粘度、水分、IR酸化度の各データは良好でした。
報告№109-09094 報告№112-00124 | 分析№109-000872 分析№112-000473 | 112-000473 | 潤滑油は継続使用可能な状態にあると判断します。は良好でした。尚、RBOTがminと新油値のminに比較してmin減少していました。このまま継続使用した場合、この減少傾向から限界値に到達するのは、別紙図RBOTの減少傾向に示すように年月と推定されました。残りの継続使用期間は、約年ヶ月であると予測されます。≪状態監視とパラメータ≫分析の目的および各分析のパラメータは以下の通りです。特性低下目的：油の分析結果から、や劣化傾向ならびに添加剤の消耗程度、残存寿命などを確認する。粘度JISK酸価JISK赤外線吸収スペクトルJISK酸化安定度試験JISK汚染目的：油の分析結果から、砂塵あるいは水・異種油などによるや、異物混入の有無を確認する。水分JISK計数汚染度JISB重量汚染度JISB光学顕微鏡観察摩耗目的：油中の摩耗粒子を分析する事により、回転・摺動部の潤滑状態、摩耗劣化の程度、余寿命などを解析する。摩耗診断電子顕微鏡観察JISKX線マイクロアナリシス油中金属濃度JISK≪分析結果≫特性低下粘度：良好粘度値mm/sの新油値mm/sに対する変化率は+.％であり、当社推奨の管理限界値±％以内に留まっています。酸価：良好酸価.mgKOH/gは新油値の.mgKOH/gに比較し高くはあるものの、有機物・有機化合物試験の結果で油劣化の兆候を示すカルボン酸の吸収が見られないことから問題は無いと判断します。赤外線吸収スペクトル：良好酸化安定度試験：良好酸化安定度試験の結果、数値minは当社推奨の管理限界値min以上に留まっており、現時点での使用は可能と判断します。汚染水分：良好水分値ppmは当社推奨の管理限界値以内に留まっています。計数汚染度：今回は実施していません。重量汚染度：今回は実施していません。光学顕微鏡観察：今回は実施していません。摩耗摩耗診断電子顕微鏡観察・X線マイクロアナリシス：今回は実施していません。油中金属濃度：今回は実施していません。
報告№107-4545 報告№109-009205 | 分析№107-02185 分析№109-001568 | 109-001568 | トライボ診断の結果、全てのデータが良好であることから、この油は継続使用可能と判断します。は良好と判断します。粘度は良好。粘度は.mm/sと新油値mm/sに比較して、粘度変化率は-％で、当社推奨の管理限界値である±％以内にあり、良好と判断します。粘度はmm/sとなっています。粘度はmm/sとなっています。粘度指数はとなっています。粘度指数はとなっています。水分は良好。水分は.ppmと当社推奨の管理限界値の以下であり、良好と判断します。全酸価は良好。全酸価は.mgKOH/gと新油値.mgKOH/gに比較して高いものの、IRの結果で油劣化の兆候を示すカルボン酸の吸収が確認されていないことから、良好と判断します。
報告№109-09094 報告№112-00124 | 分析№109-000872 分析№112-000440 | 112-000440_date121122 | 潤滑油は継続使用可能な状態にあると判断します。は良好でした。尚、RBOTがminと管理基本値の.minに比較してmin減少していました。このまま継続使用した場合、この減少傾向から限界値に到達するのは、別紙図RBOTの減少傾向に示すように年月と推定されました。残りの継続使用期間は、約年ヶ月であると予測されます。≪状態監視とパラメータ≫分析の目的および各分析のパラメータは以下の通りです。特性低下目的：油の分析結果から、や劣化傾向ならびに添加剤の消耗程度、残存寿命などを確認する。粘度JISK酸価JISK赤外線吸収スペクトルJISK酸化安定度試験JISK汚染目的：油の分析結果から、砂塵あるいは水・異種油などによるや、異物混入の有無を確認する。水分JISK計数汚染度JISB重量汚染度JISB光学顕微鏡観察摩耗目的：油中の摩耗粒子を分析する事により、回転・摺動部の潤滑状態、摩耗劣化の程度、余寿命などを解析する。摩耗診断電子顕微鏡観察JISKX線マイクロアナリシス油中金属濃度JISK≪分析結果≫特性低下粘度：良好粘度値mm/sの管理基本値mm/sに対する変化率は+％であり、○○管理限界値±％以内に留まっています。酸価：良好酸価.mgKOH/gは管理基本値の.mgKOH/g以内にあることから、問題は無いと判断します。赤外線吸収スペクトル：良好酸化安定度試験：良好酸化安定度試験の結果、数値minは○○管理限界値min以上に留まっており、現時点での使用は可能と判断します。汚染水分：良好水分値は○○管理限界値以内に留まっています。計数汚染度：今回は実施していません。重量汚染度：今回は実施していません。光学顕微鏡観察：今回は実施していません。摩耗摩耗診断電子顕微鏡観察・X線マイクロアナリシス：今回は実施していません。油中金属濃度：今回は実施していません。
報告№109-09136 報告№112-00231 | 分析№109-001160 分析№112-000907 | 112-000907 | 減速機は継続使用可能な状態にあると判断します。但し、油中の汚染度が高く、白色固形物の影響で潤滑状態が悪化することが懸念されるため、以下の対策を推奨します。更油および油槽内の清掃油中の汚染度が高く、白色固形物や摩耗粒子等がギヤ歯面や軌道面に噛み込み摩耗が進行することが懸念されるため、油槽内を清掃してから、更油を推奨します。転がり軸受シール機能の確認転がり軸受でグリース潤滑の軸受がある場合、オイルシール機能が低下してグリースが混入している可能性も考えられるため、シール機能を確認することを推奨します。異種油およびグリースの混入の確認異種油およびグリースの混入の有無を再確認することを推奨します。定期的な分析疲労摩耗の進行を監視するため、定期的に分析を実施し、摩耗の進行状況を確認することを推奨します。フェログラフィーIs値Is値は異常摩耗の早期発見パラメータのつで、摩耗粒子を定量化するために用います。今回のIs値はの乗とやや高い値でした。摩耗粒子や摩耗形態摩耗粒子の形態で比較的多く観察された粒子は、潤滑状態が正常な場合に発生する摩耗粒子繰返し応力を受けて発生する疲労摩耗粒子でした。これらの摩耗粒子が観察された場合、潤滑部で発生している摩耗形態は、正常なマイルド摩耗疲労による疲労摩耗であることが分かります。潤滑状態Is値および摩耗粒子の観察結果から総合的に判断した結果、潤滑状態はやや厳しい状態にあると判断します。Iカップリング発光分光分析【SOAP／D－SOAP】検出された金属元素から発生箇所を推定すると、以下の通りでした。鉄、鉛、銅、ニッケル、亜鉛・ギヤ・軸受等リン・オイル添加剤亜鉛、カルシウム、アルミニウム・外部混入異物であると思われます。このうち、機械部品が摩耗したと思われる元素はのグループです。検出された亜鉛は添加剤として添加されている場合があります。当社にある本試料油のダフニーアルファギヤの新油データには、これらの添加剤は含まれていないことから、異種油の混入などが考えられます。亜鉛およびアルミニウムの検出SOAP／D-SOAPで亜鉛およびアルミニウムが比較的多く検出されました。これらの元素が検出される要因は、亜鉛メッキ等を使用した箇所の溶出・摩耗転がり軸受でグリース潤滑の軸受がある場合、グリースが混入したことが考えられます。aであった場合、耐食性が低下して腐食に進展することが懸念されます。bであった場合、粘性抵抗が増大して、トルクや油温が上昇することが懸念されます。バックラッシご提供いただいた減速機に関する情報からハスバ歯車の組み合わせの段減速機構であり、この歯車の構成から接触点箇所のバックラッシを求めました。ギヤのバックラッシの増加量を求めた結果、接触点箇所でバックラッシの増加量は、最も大きい箇所で.μmと推定されます。バックラッシ増加分の上限値は、メーカにより差異はあるものの、当社の推奨するバックラッシは、一般に推奨されるμmを管理目安にしています。この値に比較して十分に小さい値です。水分は良好でした。計数汚染度計数汚染度はNAS級以上と当社推奨の管理限界値を超えていました。フィルタ表面の異物観察で白色の粘ちょう物および固形物が観察されたことから、汚染度が高い要因は、摩耗と外部混入異物の影響と思われます。水分、酸価、RBOTの各データは良好でした。尚、別紙RBOTの減少傾向から油の余寿命を求めた結果、本試料は直近の更油から起算して稼働日数が年月まで使用可能であることが分かります。本試料油の添加剤は、一般に、タービン油に比較して極圧添加剤や摩耗防止剤などの濃度が高く、この影響でRBOT試験の結果が変動する傾向があります。そのため、ギヤ油の余寿命の評価をタービン油と同等の精度で得るには、RBOTの結果に加え、粘度、全酸価、IRなどのデータを総合的に判断することが必要です。粘度粘度は測定不能でした。サンプル瓶には肉眼で確認できる白色の粘ちょう物および固形物が確認されたことから、この白色異物の影響を受けている可能性が考えられます。IRIRの結果、新油のIRスペクトルと指紋領域は一致しているものの、他のピークで一致しない箇所が確認されたことから、異種油の混入が考えられます。
報告№109-09136 報告№112-00451 | 分析№109-001160 分析№112-001907 | 112-001907 | 本試料油は、粒子濃度が比較的高く、外部の影響を受けやすいと思われるドレンプラグから停止時間後に採油を実施したにもかかわらず、大型の粒子は非常に少なく、潤滑油および対象設備は継続使用可能な状態にあると判断します。但し、計数汚染度、重量汚染度は共に当社推奨の管理限界値を超えており、今後も摩耗の進行を傾向監視するため、以下の対策を推奨します。TS-の投与および濾過発生しているスラッジの影響で、バルブ類の動作障害やフィルタおよびストレーナの目詰まりが発生することが懸念されるため、スラッジを無害化する当社製清浄分散剤TS-の投与と濾過を推奨します。尚、工法など、具体的な他社での実績例などは弊社営業にご相談下さい。定期的な分析および分析周期の検討定期的に分析を実施することにより、データの変化から異常の兆候を早期に発見することが可能となります。また、今回は対象設備の初回分析であるため、あと最低でも回分析を実施し、分析データの変化から今後の分析周期を検討することを推奨します。今後、凝着摩耗の進行が懸念されるため、出来るだけ早めに回目の分析を実施することを推奨します。最適な採油方法本試料油は、機器停止中にドレンプラグから採油されているため、分析データが高濃度に出ていると推定されます。正確なデータによる診断を行うためにも、今後の採油は、極力運転中もしくは停止直後の油槽中層部から実施されることを推奨します。はフェログラフィーおよびSOAP／D-SOAPの結果から総合的に判断した結果、やや厳しい状態にあると考えられます。フェログラフィー【定量分析：Is値】Is値は異常摩耗の早期発見パラメータのつで、摩耗粒子を定量化するために用います。今回のIs値はの乗とやや高い値でした。フェログラフィー【定性分析：摩耗粒子および摩耗形態観察】分析結果から比較的多く観察された粒子は、以下の通りでした。正常な摩耗粒子・潤滑状態が正常なマイルド摩耗により発生。シビア粒子・潤滑状態がやや厳しい凝着摩耗により発生。金属潤滑部が局部的に油膜切れを起していると考えられます。フリクションポリマ・局部的に高圧・高温となる場合に発生。観察された摩耗粒子の中でもフリクションポリマは、注意が必要です。フリクションポリマは、潤滑油が摺動面に押し込められ高圧状態になると同時に、圧縮熱により高温状態になった結果、基油自身が重合反応を起こし生成することが知られています。そのため、高圧高温状態の解消がなされなければ、潤滑油の劣化が進行し、粘度上昇に因る潤滑異常に進展する場合があります。Iカップリング発光分光分析【SOAP／D-SOAP】検出された金属元素から発生箇所を推定すると、以下の通りでした。鉄、銅、クロム・シリンダ内壁、ポンプ内部等リン、亜鉛・添加剤カルシウム、ナトリウム・外部混入異物銅を使用した箇所の溶出・摩耗SOAPの結果、銅がppm検出されたことから、銅を使用した箇所の溶出・摩耗が発生しています。亜鉛系添加剤を使用している潤滑油で銅が検出される場合、潤滑系統内でこれらの金属が亜鉛系添加剤の影響により溶出することが知られています。今回の検出は、この溶出と摩耗との双方によるものと考えられます。今後、別紙鉱油の酸化に対する金属触媒の影響に示すように濃度の増加に伴い酸化速度が速まる可能性があります。計数汚染度はNAS級、重量汚染度は.mg/mlと共に当社推奨の管理限界値を超えていました。D-SOAPで油の添加剤成分である亜鉛が比較的高く、フィルタ表面の異物観察で表面が茶褐色で粘ちょう物、鉄錆、砂等が観察されたことから、汚染度が高い要因は、摩耗とスラッジ、そして外部混入異物の影響と思われます。粘度、水分、酸価、IRの各データは良好でした。
報告№109-09136 報告№113-00317 | 分析№109-001160 分析№113-001283 | 113-001283 | 分析の結果、潤滑油の劣化はなく、汚染度は良好な範囲にあることから、継続使用可能と判断します。軸受は継続使用可能な状態にあると判断します。前回に比較してSOAP/D-SOAPの結果で、錫濃度に変化はありませんでした。Is値は異常摩耗の早期発見パラメータのつで、摩耗程度を定量化するために用います。前回に比較してIs値は.から.と良好の範囲にあり、潤滑状態は正常と判断できます。前回に比較して計数汚染度はNAS級からNAS級にランク上昇しているものの、当社推奨の管理限界値以下であり、良好でした。．前回同様に粘度、水分、酸価、IRの各データは良好でした。分析結果は良好と判断します。粘度粘度は.mm/sと新油値mm/sに比較して、粘度変化率は+％で、当社推奨の管理限界値である±％以内であり、良好と判断します。水分は.ppmと当社推奨の管理限界値の以下であり、良好と判断します。酸価は.mgKOH/gと当社推奨の管理限界値.mgKOH/g以下であり、良好でした。IRIRの結果、油劣化の兆候を示すカルボン酸の吸収が確認されていないことから、良好と判断します。は良好と判断します。計数汚染度計数汚染度はNAS級と当社推奨の管理限界値のNAS級以内であり、良好と判断します。重量汚染度は.mg/mlと当社推奨の管理限界値のmg/ml以内であり、良好と判断します。は良好と判断します。SOAPSOAPの結果、金属元素は検出されませんでした。D-SOAPD-SOAPの結果、鉄が、外部から混入したと思われるカルシウムが、ナトリウムが検出されました。フェログラフィー異常摩耗の早期発見パラメータであるフェログラフィーのIs値が.と良好の範囲にあり、潤滑状態は正常と判断します。
報告№103-4542 報告№103-4542 | 分析№103-01832 分析№103-01832 | 103-01832 | 分析の結果、を示す、粘度、水分、全酸価の各データが当社推奨の管理限界値内にあり、且つ、潤滑油の劣化を知るために行う赤外線吸収スペクトル法の結果が新油に比較して変化がないことから、この油は継続使用可能な状態にあると判断します。機器の潤滑状態分析の結果、仮定した油清浄器による濾過効率が実際と大きく違っていなければ、機器の潤滑状態は良好な状態にあったと判断します。それは、以下のことから判断しました。油中粒子数の減少率推定本試料油は、油清浄器が設置されている油槽であるため、油中の粒子が除去されていますので、診断は油清浄器による減少率を考慮して潤滑状態を解析する必要があります。今回の解析は、別添資料油中摩耗粒子の平衡濃度に示すように十分に濾過時間が経過し、油中粒子が飽和状態になっていると仮定しています。油清浄器による油中の摩耗粒子の減少率は油清浄器の入口と出口の汚染度を評価し、その結果から求めますが、今回は油清浄器の入口側と同じと判断されるメインタンクから採取した試料で、油清浄器出口から採取した試料油がありませんので、減少率を、一般的に良好な濾過率とされる.と仮定し解析しました。濾過率を考慮した減少率は油清浄器の吐出量と総油量との比から換算します。本機の油清浄器の吐出量は毎時L、設備油量はLですので減少率は.となります。これにより、油清浄器による粒子の減少率は、時間で％であることがわかります。減少率から求めた平衡濃度油がパスして増加する粒子数は、今回計数汚染度の～μmレンジですと個/mlの％の個/mlとなります。更に、この発生粒子数から平衡濃度を計算します。平衡濃度は下式により求めます。平衡濃度＝発生粒子数／減少率・式油清浄器が設置されていない場合の減少率を.とすると平衡濃度は個/mlとなります。このことから分かるように、本試料油中の汚染度は、油清浄器が設置されていることでNAS級となっていますが、油清浄器がないと仮定した場合、計算により求めたように～μmレンジの汚染度はNAS級の汚染状態になる可能性を示唆するものととらえる事が出来ます。他のレンジを同様に計算すると以下のようになり、NAS級となります。～～～～以上等級級油濾過機が想定どおりの性能を発揮できていたとすると、その油濾過機がなかったとした場合、上記のとおりNAS級の汚染された状態になることが推定されました。推奨する対応方法今回、分析により観察されている摩耗粒子は、金属接触が厳しい場合に発生する粒子が見られた事から、良好な潤滑状態と金属同士の接触が混在する混合潤滑状態にあると思われます。摩耗が進行し続けているのか、安定しているのかを定期的な分析により確認することを必要と考えます。本解析は減少率を仮定して進めておりますので、今後は、油清浄器入口からの採油に加え、油清浄器出口からも採油を実施し、変動する減少率を評価し、管理されることを推奨します。
報告№109-09136 報告№114-00244 | 分析№109-001160 分析№114-000826 | 114-000826 | 潤滑油および対象設備は継続使用可能と判断します。異常摩耗の早期発見のパラメータであるIs値は、前回の-レベルからレベルに上昇しているものの、正常です。また、異常摩耗の兆候を示す摩耗粒子が顕著に観察されなかったことから、は良好と判断します。計数汚染度は、前回に比較してNAS級からNAS級にランク上昇し、重量汚染度は.mg/mlから.mg/mlに増加しているものの、共に当社推奨の管理限界値以下であり、良好です。．IRは、前回同様に良好です。尚、IRの結果でcm-付近に吸収ピークが確認されましたが、年月に投与されたTS-の影響であり、異常ではありません。
報告№109-09249 報告№110-00306 | 分析№109-001747 分析№110-001362 | 110-001362 | 油中金属の分析は、試料油を以上の高温で発光させた光を分光器で分光し、金属固有の波長から元素を特定するとともに、光の強度から濃度を求めるIカップリング発光分光分析法を用います。また摩耗状態は、SOAP法により求めた金属成分と濃度に、フェログラフィー法による早期発見パラメータであるIs値と摩耗粒子分析とを加味し、さらに摩耗粒子の形態により摩擦面で発生している摩耗機構を推定して総合的に判断します。Iカップリング発光分光分析供試の圧縮機油を分析した結果、検出された金属は油中金属元素の結果表に示すように、鉄、ニッケル、リン、亜鉛、カルシウム、アルミニウム、ナトリウム、マグネシウムでした。これら検出された金属元素から発生箇所を推定すると、鉄、ニッケル・軸受等リン、亜鉛、カルシウム・オイル添加剤アルミニウム、ナトリウム、マグネシウム・外部混入異物であると思われます。このうち、機械部品が摩耗したと思われる元素はのグループです。フェログラフィー摩耗粒子分析結果から観察された粒子は、潤滑状態が正常な場合に発生する摩耗粒子でした。潤滑状態と摩耗形態異常摩耗の早期発見パラメータとして摩耗粒子を定量化して評価するフェログラフィーのIs値は、潤滑状態がやや厳しいの乗となっていました。摩耗粒子の観察結果から潤滑部では正常な潤滑状態であるマイルド摩耗が発生していることが分かりました。汚染粒子数はやや高い値でした。フィルタ表面の異物観察で金属片、鉄錆等が観察されたことから、汚染度が高い要因は、摩耗と外部混入異物の影響と思われます。粘度、全酸価、酸化安定度、有機物・有機化合物の各データは良好でした。ドレンから機器停止中に採取されているにもかかわらず、データが良好であることから、潤滑油および対象設備は継続使用可能な状態にあると判断します。なお、摩耗の発生が若干確認されたことから、以下の対策を推奨します。定期的な分析今後、摩耗の進行を監視するため、定期的に分析を実施することを推奨します。分析結果特性低下特性低下に係るパラメータの分析結果は良好と判断します。粘度粘度はmm/sと新油値mm/sに対する粘度変化率は+.％で、当社推奨の管理限界値である±％以内にあり、良好と判断します。全酸価コンプレッサー油の全酸価は、油メーカによって初期値が違うため統一した管理基準を設定するのが困難であることから、当社では管理限界値を設定しておらず、新油分析値との比較及び他の分析項目の結果より全酸価の状態判断を行います。その結果、全酸価は.mgKOH/gと新油値.mgKOH/g以内にあることから、良好と判断します。酸化安定度酸化安定度はminであり、当社推奨の管理限界値のmin以上であることから良好と判断します。有機物・有機化合物有機物・有機化合物は、IRチャートによる新油分析値との比較の結果、cm-付近に劣化の兆候を示すカルボン酸の吸収が確認されていないことから、良好と判断します。色相はLであり、新油値のLに比較して大きな変化はないことから、良好と判断します。汚染に係るパラメータの分析結果は、汚染粒子数はやや高い値でした。水分はppmであり、当社推奨の管理限界値の以下であることから良好と判断します。汚染粒子数はNAS級であり、当社推奨の管理限界値のNAS級以内であるもののやや高い値でした。汚染度物重量はmg/mlであり、当社推奨の管理限界値のmg/ml以内であることから良好と判断します。摩耗フェログラフィーによる摩耗粒子の観察の結果、潤滑状態が正常な場合に発生する摩耗粒子が比較的多く観察されました。異常摩耗の早期発見パラメータであるフェログラフィーのIs値がの乗とやや高く、摩耗粒子の形態観察の結果、潤滑状態が正常な場合に発生する摩耗粒子が比較的多く観察されました。金属濃度SOAP法により金属濃度を測定した結果、潤滑箇所で発生する金属接触によって検出される鉄がppm、ニッケルがppm、油の添加剤成分であるリンがppm、亜鉛がppm、カルシウムがppm、外部から混入したと思われるナトリウムがppm検出されました。金属濃度酸溶解法により金属濃度を測定した結果、潤滑箇所で発生する金属接触によって検出される鉄が、油の添加剤成分であるリンが、外部から混入したと思われるカルシウムが、アルミニウム、ナトリウム、マグネシウムが検出されました。
報告№109-09448 報告№109-09448 | 分析№109-002799 分析№109-002799 | 109-002799 | 摩耗状態異常摩耗の早期発見パラメータであるフェログラフィーのIs値は、潤滑状態が良好な状態にあることを示すの乗であり、点検を要する摩耗粒子が観察されておらず、現在のところ継続使用は可能な状態にあると判断できます。この状態で検出された油中金属は、その多くが鉄であり、これらは摩耗粒子の観察結果から疲労摩耗であることが分かりました。疲労摩耗は、スパイラルベベルギヤの歯面で発生していると推定されますが、発生箇所が歯面の微小領域であることから、現在のところ、継続使用は可能と判断できます。バックラッシ減速機の構造から、最も負荷が大きく、摩耗が進行しやすい箇所をスパイラルベベルギヤとスパイラルベベルピニオンと推定し、この部分のバックラッシを求めました。更油後の稼働時間が不明であったため、更油後の稼働時間を時間と仮定してバックラッシを計算しました。その結果、減速機のギヤ歯面に摩耗が集中していたと仮定した場合、バックラッシの増加は初期値からμm増加したと推定されました。バックラッシ増加分の上限値はメーカにより差異はあるものの、当社が推奨するバックラッシは一般に推奨されるμmを目安にしており、今回のデータはこの値に比較して十分に小さい値であることがわかります。汚染度計数汚染度がNAS級とやや汚染されていました。汚染度が高い要因は、摩耗によるものと思われます。を示す粘度、水分、全酸価、IRの各データは良好でした。結論ゲート機器の潤滑箇所の摩耗診断分析結果から摩耗が発生している箇所はギヤ歯面であり、摩耗形態は疲労摩耗であることが分かりました。この摩耗形態は、ギヤ歯面に荷重が繰り返しかかることにより、歯面の表面下で材料が疲労して剥離します。歯面に加わる荷重が過大である場合、観察される摩耗粒子は今回より大きな粒子が発生します。分析結果から推定されたバックラッシの増加分はμmでしたが、このバックラッシは、一対の歯車の噛み合いを円滑にするための、ピッチ円周上での歯面間の遊びです。この値が過大になると振動や騒音の原因となるため、ギヤの摩耗状態を判断するためには重要なパラメータです。今回観察された摩耗粒子は、μmサイズの微小な粒子が支配的であることから、バックラッシの値は小さいと判断できます。バックラッシの計算時に仮定した稼働時間が正確であれば、本減速機は継続使用可能と判断できます。整備の必要な箇所の検討整備が必要な箇所は、本分析結果から確認されませんでした。しかし、分析結果から僅かではありますがギヤの摩耗が進行していることが確認されていますので、今後は定期的に潤滑油分析を実施し、その結果から摩耗の進行状況を確認することにより、整備の必要の有無を監視する方法が有用と思われます。潤滑油の劣化度診断一般的に潤滑油が劣化した場合、油の外観は黒褐色になり、粘度や全酸価が上昇しスラッジ等が発生します。また、その過程では劣化の兆候を示すカルボン酸の吸収がIRで確認できます。今回のは、全てのデータが良好の範囲にあり、潤滑油の劣化は確認されなかったことから、継続使用可能であり、交換の必要はないと判断します。潤滑管理の方法現在の潤滑油は年使用していますが、年間使用したにもかかわらず劣化が確認されなかったことから、本設備の潤滑油は少なくても更油後年間は使用できることが分かりました。潤滑油の交換時期の判断は、今回の分析だけでは予測することは困難ですが、定期的に分析を実施し、その結果の傾向から劣化の進行状況を確認することで容易に可能になります。現在のところ潤滑部は継続使用可能な状態にあると思われますが、今後は疲労摩耗が進行する場合がありますので、定期的に分析を実施し、摩耗の進行状況を確認されることを推奨します。次回分析の時期を理論的に求めたところ、最短で約時間となります。この時間は、油中汚染物が均一になるために必要とする時間であり、この時間を経過すれば、再分析の結果から状態の傾向を確認することが可能となりますので、これを参考に次回分析時期を検討されることを推奨します。尚、定期的な分析を実施する際には、に関する分析項目の実施を推奨します。今回の分析結果からは、油劣化の進行は確認されていませんが、定期的な分析により潤滑油の交換時期を管理することが可能となります。は良好と判断します。粘度粘度はmm/sと新油値.mm/sに比較して、粘度変化率は-％で、当社推奨の管理限界値である±％以内にあり、良好と判断します。水分はppmと当社推奨の管理限界値の以下にあり、良好と判断します。全酸価全酸価は.mgKOH/gと新油値.mgKOH/gに比較して高いものの、IRの結果で油劣化の兆候を示すカルボン酸の吸収が確認されていないことから、良好と判断します。IRIRの結果、油劣化の兆候を示すカルボン酸の吸収が確認されていないことから、良好と判断します。計数汚染度はやや高い値でした。計数汚染度計数汚染度はNAS級と当社推奨の管理限界値のNAS級以内にあるものの、やや高い値でした。重量汚染度はmg/mlでした。機器の潤滑状態摩耗粒子の形態観察の結果、疲労摩耗粒子が比較的多く観察されました。SOAPによる油中金属濃度SOAPによる油中金属濃度の結果、油の添加剤成分であるリン、外部から混入したと思われるナトリウム、アルミニウム、ケイ素が検出されました。SOAPによる油中金属濃度SOAPによる油中金属濃度の結果、鉄、銅、油の添加剤成分であるリン、外部から混入したと思われるカルシウム、アルミニウムが検出されました。摩耗粒子診断異常摩耗の早期発見パラメータであるIs値がの乗と良好の範囲にあるものの、摩耗粒子の形態観察の結果、疲労摩耗粒子が比較的多く観察されました。
報告№109-09136 報告№112-00080 | 分析№109-001160 分析№112-000215 | 112-000215 | 軸受は継続使用可能な状態にあると判断します。、は良好でした。分析結果は良好と判断します。計数汚染度計数汚染度はNAS級と当社推奨の管理限界値のNAS級以内にあり、良好と判断します。重量汚染度は.mg/mlと当社推奨の管理限界値のmg/ml以内にあり、良好と判断します。機器の潤滑状態機器の潤滑状態は正常と判断します。SOAPSOAPの結果、摩耗により発生する錫、油の添加剤成分であるリンが検出されました。D－SOAPD－SOAPの結果、摩耗により発生する鉄および錫が検出されていないことから、良好と判断します。フェログラフィー異常摩耗の早期発見パラメータであるフェログラフィーのIs値がのマイナス乗と良好の範囲にあることから、潤滑状態は正常と判断します。
報告№109-09136 報告№110-00244 | 分析№109-001160 分析№110-000951 | 110-000951 | 摩耗状態は、摩耗粒子の形状、材質、サイズを判断パラメータに摩耗の発生箇所や原因、厳しさなどをフェログラフィー法およびIカップリング発光分光分析法による油中金属濃度で評価します。特に、フェログラフィー法により摩耗粒子をサイズ毎に配列・数値化して求めるIs値は、異常摩耗を早期発見するパラメータであり、また粒子の表面形状は摩耗の原因を知るパラメータにもなります。潤滑油中からはSOAP／D－SOAPで鉄が検出されました。検出された金属は、粒子の観察結果から潤滑状態が正常な場合に発生するマイルド摩耗粒子と、金属潤滑部が局部的に油膜切れを起して発生するシビア粒子でした。摩耗状態は、異常摩耗の早期発見パラメータであるIs値であらわされますが、本試料油はの乗と潤滑状態が厳しくなり始めていることがわかりました。潤滑油膜に混入した外部混入の異物や潤滑摺動部で発生した摩耗粒子は、摩耗を促進させ、或いは摩擦係数を上昇させるなど、潤滑状態に悪影響を与える因子であり、そのため油中異物の粒子数と重量は潤滑状態を評価するパラメータとして使用します。油の汚染物の中には、固形物の他に水分もあります。油中に混入した水分は、潤滑摺動部で腐食が発生したり、油の酸化劣化の加速触媒となるため、油中の水分は重要な管理パラメータです。油中の粒子数を計測した結果、計数汚染度はNAS級でした。この汚染度は、新油の汚染度と同等かそれ以上に清浄な状態にあることから、潤滑状態への影響はなく、正常な潤滑状態にあることが確認されました。一方、油中の水分を計測した結果、水分はppmと新油と同等であり継続使用可能な状態にあることが確認されました。は、油の粘度、油中のスラッジの発生量を判断パラメータに、粘度、全酸価、IRで評価します。分析の結果、油の粘性を示す粘度は、mm/sと新油値mm/sに比較した粘度変化率は-.％とほぼ変化はなく、また油中のスラッジの発生量を示す全酸価は、新油値の.mgKOH/gに比較して大きな変化のない.mgKOH/gと劣化は見られず、さらにはIRの結果でも油が劣化した場合に発生するカルボン酸の発生も確認されなかったことから、潤滑油の劣化は確認されませんでした。潤滑油および対象設備は継続使用可能な状態にあるものの、以下の対策が必要です。今後、凝着摩耗の進行を監視するため、定期的に分析を実施し、摩耗の進行状況を確認することを推奨します。尚、コーンディスクの段数、各段の接触割合、接触径、接触幅が分かるとコーンディスク表面の摩耗深さを計算することが出来ますので、情報をご提供下さい。
報告№107-4545 報告№109-09302 | 分析№107-02185 分析№109-002185 | 109-002185 | トライボ診断の結果、粘度を除く項目は良好です。粘度は、前回同様に新油値のmm/sに比較し変化率が-.％のmm/sとなっており、当社推奨の管理限界値である±％を超えていました。粘度低下の要因のひとつとなる異種油の混入や劣化がIRで確認できなかったことから、今回の粘度低下は、潤滑油の製造ロットによる差異、または、潤滑油の分子がせん断作用を受けて低下したことなどが考えられます。全酸価の上昇が確認されていないため、現在のところ本試料油は継続使用可能な状態にありますが、粘度低下は、シール部からの漏れ量の増加や、油膜形成に影響し摩耗の促進につながりやすくなることから、定期的な分析により粘度の低下および油の劣化の進行状況を確認することを推奨します。粘度が当社推奨の管理限界値を超えています。粘度粘度はmm/sと新油値mm/sに比較して、粘度変化率は-.％で、当社推奨の管理限界値である±％を超えています。粘度粘度はmm/sとなっています。粘度指数粘度指数はとなっています。水分はと当社推奨の管理限界値の以下であり、良好と判断する。全酸価全酸価は.mgKOH/gと新油値.mgKOH/g以内にあり、良好と判断します。
報告№109-09136 報告№110-00037 | 分析№109-001160 分析№110-000107 | 110-000107 | 、汚染度、潤滑状態は良好でした。潤滑油および軸受は継続使用可能な状態にあると判断します。今後は、本データを初期値として管理されることを推奨します。
報告№109-09136 報告№110-00326 | 分析№109-001160 分析№110-001407 | 110-001407 | 摩擦面で発生している摩耗の形態や潤滑状態は、フェログラフィーで得られた摩耗粒子の観察結果から評価します。同法は、摩耗粒子を含んだ試料油を磁力で油と粒子とに分離する技術で、分離された摩耗粒子を解析することによって潤滑状態の健全性や摩耗粒子の発生原因を診断するものです。摩耗粒子と摩耗形態観察された粒子は、潤滑状態が正常な場合に発生する摩耗粒子局部的に高圧・高温となる場合に発生するフリクションポリマでした。以上から潤滑部で発生している摩耗は正常なマイルド摩耗であることが分かりました。また、局部的に高圧・高温になっている箇所があることも確認されました。フリクションポリマは、潤滑油が軸受軌道面に押し込められ高圧状態になると同時に、圧縮熱により高温状態になった結果、基油自身重合反応を起こし生成することが知られています。そのため、高圧高温状態の解消がなされなければ、潤滑油の劣化が進行し、粘度上昇に因る潤滑異常に進展する場合があります。潤滑状態異常摩耗の早期発見パラメータであるIs値は、潤滑状態がやや厳しいの乗となっていました。汚染度水分濃度は、前回同様に管理基準以内にあり良好でした。粘度、全酸価、RBOTの各データは、前回同様に管理基準以内にあり良好でした。潤滑油および軸受は継続使用可能な状態にあるものの、以下の対策が必要です。今後、摩耗の進行状況を監視するため、定期的に分析を実施し、摩耗の進行状況を確認することを推奨します。傾向監視のための次回採油時期は、理論的に求めると次回の採油は最短で約時間となります。この時間は、油中汚染物が均一になるために必要とする時間であり、この時間を経過すれば、再分析の結果から潤滑状態の傾向を確認することが可能となります。理論時間を参考に次回採油時期を検討されることを提案します。なお、次回はすべり軸受の摩耗程度を確認するため、油中金属元素濃度を追加実施することを推奨します。当社では、油中金属元素濃度の結果と油量から軸受の摩耗体積を算出することが可能です。また、軸受摺動面の面積が確認できる情報をご提供いただければ、軸受の摩耗程度を評価することが可能となりますので、次回分析時には軸受の寸法、材質に関する情報をご提供下さい。
報告№109-09136 報告№111-00687 | 分析№109-001160 分析№111-003498 | 111-003498 | 分析の結果、変色していた本試料油は、潤滑油自体は継続使用が可能であると判断出来ますが、油中金属分析で軸受が摩耗して発生した鉄が検出されていることから、摩耗の進行状態を傾向監視する必要があると判断します。傾向監視するため、以下の対策を推奨します。濾過油中の汚染度が高いことから、今後観察された摩耗粒子や異物等が軸受軌道面に噛み込み摩耗が進行することが懸念されるため、濾過を推奨します。定期的な分析フレッティング摩耗の進行を監視するため、定期的に分析を実施し、摩耗の進行状況を確認することを推奨します。シリコン系のグリースや添加剤の確認シリコン系の添加剤やグリースを使用している箇所があるかについてご確認下さい。最適な採油方法本試料油は、機器停止中にオイラー取出管から採油されています。機器が停止している状態では、別紙油中粒子の沈降の影響に示すように油槽内で撹拌がなくなり固形物が沈降するため、油中汚染度は高くなると推定されます。今後の採油は、極力運転中もしくは停止直後の油槽中層部から実施されることを推奨します。フェログラフィー異常摩耗の早期発見パラメータとして摩耗粒子を定量化して評価するフェログラフィーのIs値は、潤滑状態が厳しいの乗でした。摩耗粒子の形態で比較的多く観察された粒子は、潤滑状態が正常な場合に発生する摩耗粒子フレッティングにより発生する赤錆局部的に高圧・高温となる場合に発生するフリクションポリマでした。これらの摩耗粒子が観察された場合、潤滑部で発生している摩耗形態は、正常なマイルド摩耗微振動によるフレッティング摩耗であり、そして局部的ではあるものの高圧・高温の箇所が発生していることも分かります。フレッティングは、軸と内輪内面軸受箱と外輪外面軌道輪と転動体の箇所で発生する可能性があります。フレッティング粒子は酸化して硬いため、軸受軌道面に噛み込んだ場合はその傷が疲労剥離の起点となり、疲労摩耗へと進展することが想定されます。フリクションポリマは、潤滑油が軌道面に押し込められ高圧状態になると同時に、圧縮熱により高温状態になった結果、基油自身が重合反応を起こし生成することが知られています。そのため、高圧高温状態の解消がなされなければ、潤滑油の劣化が進行し、粘度上昇に因る潤滑異常に進展する場合があります。Iカップリング発光分光分析供試の潤滑油を分析した結果、検出された金属元素は、SOAPの結果表に示すように、鉄、銅、リン、亜鉛、カルシウム、ケイ素、ナトリウムが検出されました。これらの検出された金属元素から発生箇所を推定すると鉄、銅、亜鉛・軸受等リン・オイル添加剤カルシウム、ケイ素、ナトリウム・外部混入異物であると思われます。このうち、機械部品が摩耗したと思われる元素はのグループです。ケイ素の検出SOAPでケイ素が検出されました。一般に、潤滑油中からケイ素が検出された場合、シリコン油或いは、シリコン系の添加剤が検出されるフェログラフィーおよびフィルタ表面の異物観察で砂が多く観察されて検出されるシリコングリースをシール部に塗布している場合、このシリコングリースが潤滑油に混入して検出されるなどが挙げられますが、今回の検出が比較的高濃度であることからの可能性が考えられます。については、分析結果では確認することが出来ませんので、これに関する情報があれば提供をお願いします。計数汚染度、重量汚染度は共に当社推奨の管理限界値を超えていました。フィルタ表面の異物観察で金属片、鉄錆、砂等が観察されたことから、汚染度が高い要因は、摩耗と外部混入異物の影響と思われます。粘度、水分、全酸価、IR、RBOTの各データは良好でした。尚、RBOTは、新油値に比較して大きな値であり減少傾向は確認されませんでした。このことから、酸化防止剤の消耗は確認されず、この油は継続使用可能な状態にあると判断できました。
報告№105-6050 報告№105-0239 | 分析№105-01529 分析№105-01622 | 105-01622 | 前回の分析結果で、計数汚染度がNAS級とやや高かったため、同試料油のフェログラフィーおよびSOAP／D-SOAP分析を実施し、その分析結果から、汚染度が高い原因を確認するとともに更油せずに年間継続使用可能かを判断することを目的としました。分析の結果、汚染度が高い原因は、外部から混入した異物が摺動面に噛み込み切削摩耗が発生したためと考えられました。現在、汚染度はやや高いものの、摩耗の形態観察の結果から継続使用可能な状態にありますが、切削摩耗は摩耗進行速度が速いため今後の摩耗の進行速度に注意が必要です。年間継続使用するためには、切削摩耗の原因となっている外部混入異物を取り除く必要があり、可能であれば濾過を実施し切削摩耗の発生を予防することが必要です。
報告№107-4508 報告№107-4516 | 分析№107-00526 分析№107-00813 | 107-00813 | 軸受の潤滑状態分析の結果、摩耗粒子形態観察の結果、μmサイズの疲労摩耗粒子が観察されたことから、軌道面の微小領域に疲労摩耗が発生していることが確認されました。今後、急激に進展する場合もありますので、ヶ月後に再度分析を実施し、フレーキングの発生の有無を確認することを推奨します。又、報告書の管理表中に示しているSOAP／D-SOAPは、グリース潤滑の場合、摩耗粒子が均一に分散しているとは考え難いため、測定値が大きく変動することが予想されますので参考値としてお考え下さい。グリースの物理的性状グリースの物理的性状を示すちょう度が当社推奨の管理上限値を超え、新グリースのに比較してと上昇し、グリースが軟化していることが確認されました。軟化したグリースを使用した場合、グリースの漏洩や油膜切れが発生することが懸念されるため、定期的に分析を実施し、グリースの軟化の影響による摩耗発生の有無を確認されることを推奨します。尚、全酸価は当社に新グリースのデータがないため、判定することが出来ませんでした。新グリースとの比較が必要ですので、新グリースをご提供下さい。
報告№106-6008 報告№106-6034 | 分析№106-00119 分析№106-00764 | 106-00764 | 精点Aを実施した結果、摩耗粒子形態観察で外部から混入した鉄錆、砂が観察されました。混入による影響は直ちにないものの、今後これらの異物が軸受摺動面に噛み込み摩耗が進行することが懸念されるため、ヶ月後に精点Bを実施し、汚染状況及び摩耗の進行状況を確認されることを推奨します。これらのことは、計数汚染度が前回のNAS級からNAS級にランク上昇したこと異常摩耗の早期発見パラメータであるフェログラフィーのIs値が.と良好の範囲にあるものの、摩耗粒子形態観察の結果、外部から混入した鉄錆、砂が観察されたこと以上のことから判断しました。
報告№108-0227 報告№110-00695 | 分析№108-01664 分析№110-003244 | 110-003244 | 減速機は継続使用可能な状態にあると判断します。
|  | 113-001056 | 対象設備は継続使用可能な状態にあると判断します。但し、摩耗粒子の形態観察で切削粒子、シビア粒子、黒錆が比較的多く観察されていることから、に示す対策を推奨します。定期的な分析切削摩耗や凝着摩耗の進行を監視するため、定期的に分析を実施し、分析データによる摩耗の進行状況を確認することを推奨します。フェログラフィーおよびSOAP-Tの結果から総合的に判断した結果、継続使用は可能ですが、今後の機器の機能を確認するためにも傾向管理が有用と考えます。フェログラフィー【Is値】Is値は異常摩耗の早期発見パラメータのつで、摩耗粒子を定量化するために用います。前回に比較してIs値はの乗から変化はないものの、やや高い値でした。フェログラフィー【摩耗粒子および摩耗形態】分析結果から比較的多く観察された粒子は、以下の通りでした。正常な摩耗粒子・潤滑状態が正常なマイルド摩耗により発生。切削粒子・異物や金属表面の微小突起による切削摩耗により発生。シビア粒子・潤滑状態がやや厳しい凝着摩耗により発生。黒錆・潤滑状態がやや厳しい凝着摩耗により発生。金属接触が厳しく、且つ、高い摩擦熱が発生していると考えられます。観察された摩耗粒子の中でも切削粒子、シビア粒子、黒錆は、将来的な摩耗の進行に繋がる可能性を示唆しているため、傾向監視が必要と思われます。切削摩耗は、他の摩耗形態に比較して摩耗進行速度が速く注意が必要で、定期的なトライボ診断による状態監視が必要と考えます。切削摩耗の原因となる混入異物が残留している場合、この異物により切削摩耗が継続して発生する可能性があります。シビア粒子、黒錆は、凝着摩耗に分類されます。これらの摩耗粒子は、摺動面および軌道面で凝着、破断を繰り返し、この過程で生じる移着粒子が成長して摩耗粒子となります。そのため、摺動面および軌道面では局部的に油膜切れが発生していることを示しています。この状態が継続した場合、摩耗粒子のサイズは徐々に大型化していき、最終的には軸受の損傷に至る場合があります。Iカップリング発光分光分析【SOAP-T】検出された金属元素から発生箇所を推定すると、以下の通りでした。鉄、銅、錫・エンジン部品リン、亜鉛、カルシウム、モリブデン・添加剤アルミニウム、ケイ素、ナトリウム、マグネシウムホウ素・外部混入異物余寿命評価Is値は、前回に比較して変化はないことから、Is値からは余寿命を予測することは出来ませんでした。現状の摩耗状態は安定しており、今後の運転状況に大きな変化がなければ、前回採油から今回採油までと同様の期間である年ヶ月は継続使用可能な状態にあると思われます。
報告№107-4545 報告№109-09584 | 分析№107-02185 分析№109-003615 | 109-003615 | 前回に比較しての各データに変化はなく、良好でした。潤滑油は継続使用可能な状態にあると判断します。は良好と判断します。粘度粘度は.mm/sと新油値.mm/sに比較して、粘度変化率は-.％で、当社推奨の管理限界値である±％以内にあり、良好と判断します。粘度粘度はmm/sでした。粘度指数粘度指数はでした。水分はと当社推奨の管理限界値の以下であり、良好と判断します。全酸価全酸価はmgKOH/gと新油値mgKOH/gに比較して高いものの、IRの結果で油劣化の兆候を示すカルボン酸の吸収が確認されていないことから、良好と判断します。
報告№109-09136 報告№111-00303 | 分析№109-001160 分析№111-001433 | 111-001433 | 軸受および潤滑油は継続使用可能な状態にあると判断します。、機器の潤滑状態は正常と判断します。
報告№113-00419 報告№113-00692 | 分析№113-001657 分析№113-002975 | 113-002975 | 本試料油は、主機停止時間経過後に採油し、油中粒子の沈降の影響があると思われるにもかかわらず、油中の汚染度がNAS級を上回っており、汚染度が管理基準を超えていることがわかりました。油中金属分析の結果で、軸受の主成分である錫と主軸の主成分である鉄が微量ながらも検出されていることから、スラストメタル同様に水車メタルの油膜が破断して摩耗したことが汚染の原因と推定されます。この汚染度の高いタービン油を継続使用していた場合、油中の夾雑物が潤滑部に噛み込むことにより摩耗が進行した可能性が考えられました。最適な採油方法本試料油は、機器停止中に採油管から採油されているため、別紙油中粒子の沈降の影響に示すように、油中粒子が油槽底部に沈降し、分析データが低濃度に出ている可能性があります。正確なデータによる診断を行うためにも、今後の採油は、極力運転中もしくは停止直後の油槽中層部から実施されることを推奨します。異常摩耗の早期発見のパラメータであるIs値は、レベルと高い値でした。また、潤滑部の摩耗が認められたため、定期的に潤滑油分析を実施し、摩耗推移を監視することが有用と考えます。フェログラフィーで観察された代表的な粒子は、以下の通りです。正常な摩耗粒子・潤滑状態が正常なマイルド摩耗により発生。シビア粒子・潤滑状態がやや厳しい凝着摩耗により発生。極微小領域で油膜切れが発生したことを示します。鉄錆等・外部から混入したと考えられます。シビア粒子は、凝着摩耗に分類されます。この摩耗粒子は、潤滑面で凝着、破断を繰り返し、この過程で生じる移着粒子が成長して摩耗粒子となります。そのため、摺動面では局部的に油膜切れが発生していることを示しています。この状態が継続した場合、摩耗粒子のサイズは徐々に大型化していき、設備の損傷に至る場合がありますので、傾向監視が必要です。D-SOAPで錫が検出されたことから、軸受メタルの摩耗が発生していたと推定されます。計数汚染度はNAS級を上回っており、管理限界値に到達していました。フィルタ残渣に金属片、鉄錆、砂等が観察されたことから、汚染度が高い要因は、摩耗粒子と外部混入異物の影響と考えられます。
報告№108-8009 報告№108-8009 | 分析№108-01648 分析№108-01648 | 108-01648 | 摩耗粒子を電子顕微鏡で詳細に観察した結果、写真aに示す通り、摩耗粒子の多くが正常な潤滑状態で発生する摩耗粒子と異物による切削作用で発生する摩耗粒子とが観察されたことから、本試料油は電子顕微鏡による摩耗粒子の観察結果から、本試料油中の摩耗形態は、潤滑状態はが正常なマイルド摩耗と、異物の切削作用で発生する切削摩耗とが混在していたことが判りました。これは、写真aに示す通り、多くは正常な潤滑状態で発生する摩耗粒子と異物による切削作用で発生する摩耗粒子が観察されたことから判断しました。観察されている摩耗形態が正常な摩耗粒子が発生するマイルド摩耗に切削摩耗が混在している場合の摩耗は、であることから、現在のところシリンダおよびピストンリング、クランクメタル等の摩耗、銅を使用した箇所の溶融・摩耗の状態はいずれも軽微であり、継続使用可能と判断します。但し、若干観察されている切削摩耗は、異物が混入していない状態に比較して摩耗進行速度が速く注意が必要です。今後更に摩耗が進行することが懸念されるため、更油、或いは濾過などにより異物を取り除くことを推奨します。定期的に分析を実施し、摩耗の進行状況を確認されることを推奨します。このことは、このことは異常摩耗の早期発見パラメータであるフェログラフィーのIs値がの乗と高く、写真baに示すように摩耗粒子の形態観察で異物の噛み込みなどで発生する切削粒子がやや多く観察されたこと写真フェログラフィーによる摩耗粒子の観察結果摩耗粒子をSEM・XMAで詳細に観察した結果、写真cbに示す切削粒子および正常な潤滑状態で発生するμm以下の小径粒子が観察され、これらの組成割合は、鉄、マンガンの割合が高い粒子が多く観察されたこと写真電子顕微鏡による摩耗粒子の観察結果SOAPの結果で鉄、錫が検出されたものの微量であったこと以上のことから総合的に判断しました。尚、以下の点に注意すべき点がみられました。カルシウムの検出SOAPによる油中金属濃度の結果でカルシウムが検出されたことから、油の添加剤成分が析出したものと思われます。検出された油中のカルシウムは、軸受メタルなどの摺動面の油膜に噛み込むサイズであることが多く、その影響でメタルなどの金属表面で切削摩耗が発生し、軸受寿命が短命化することがあります。カルシウムがこのように高濃度になるのは、一般にディーゼルエンジンの燃焼ガスや、未燃焼ガスが、燃焼室から潤滑部に入り込んでいるため起きていると推定されます。この現象は、オイルリングやトップリングが正常であれば、発生しにくいものですが、オイルリングなどが摩耗していると、燃焼ガスや未燃焼ガスが燃焼室から潤滑油中に入いり易くなると思われます。カルシウム濃度がこのように高い場合、軸受メタルは比較的短時間で摩耗する事を当社の研究で判明していますが、本機は、稼働率が極めて低い非常用ディーゼル発電機であるため、稼働率の高い営業用ディーゼル発電機に比較し、メタル摩耗の進展も極めて小さいと思われます。念のため、メタル摩耗の進展予防策として、μm以下のカルシウムを濾過できる精密な濾過機で濾過を実施し、汚染度を正常にされることを推奨します。銅の溶出SOAPによる油中金属濃度の結果、銅がppm検出されました。銅を使用した部分の溶出が発生していると考えられます。この検出された銅は、潤滑油添加剤として使用されている亜鉛系添加剤の影響により溶出することが知られており、今回の検出は、この溶出によるものと考えられます。銅濃度は、別紙鉱油の酸化に対する金属触媒の影響に示すように銅濃度の増加に伴い酸化速度が速まりますので、酸化劣化の進行状況を油分析により監視されることを推奨します。粘度の低下は、全酸価、IRは良好の範囲にあるものの、粘度の低下および水分の増加が確認されました。低下が確認された粘度は、当社推奨の管理限界値内にあるものの新油値の.mm/sに比較して-％の.mm/sに低下していることが確認されました。粘度低下の原因は、潤滑油中に混入した燃料油の影響などが考えられます。粘度が低下したままの運転は、軸受の油膜形成に影響が出たり、或いは、潤滑油槽内での異常燃焼の遠因となったりする事もありますので注意が必要です。定期的に分析を実施し、規定の粘度範囲内で使用されることを推奨します。水分の増加水分はppmと当社推奨の管理限界値を超えていたことから、発錆予防のため水分除去を実施されることを推奨します。粘度、水分は共に当社推奨の管理限界値を超えていました。粘度は当社推奨の管理限界値を超えていました。粘度は.mm/sと新油値.mm/sに比較して、粘度変化率は-％で、当社推奨の管理限界値である±％を超えていました。水分は当社推奨の管理限界値を超えていました。水分はppmと当社推奨の管理限界値のを超えていました。全酸価は良好と判断します。全酸価はmgKOH/gと新油値mgKOH/gに比較して高いものの、IRの結果から油劣化の兆候を示すカルボン酸の吸収が確認されていないことから良好と判断します。IRは良好と判断します。IRの結果、油劣化の兆候を示すカルボン酸の吸収が確認されていないことから良好と判断します。計数汚染度はやや汚染されていました。計数汚染度はNAS級以上でした。計数汚染度はNAS級以上でした。重量汚染度はmg/mlでした。重量汚染度はmg/mlでした。機器の潤滑状態SOAPによる油中金属濃度の結果、銅が検出され、SOAPによる油中金属濃度の結果、油の添加剤成分であるカルシウムが検出され、摩耗粒子の形態観察の結果、異物の噛み込みなどで発生する切削粒子がやや多く観察されました。SOAPによる油中金属濃度の結果、銅が比較的多く検出されました。SOAPによる油中金属濃度の結果、鉄、銅、油の添加剤成分であるリン、亜鉛、カルシウム、外部から混入したと思われるマグネシウム、ホウ素が検出されました。SOAPによる油中金属濃度の結果、油の添加剤成分であるカルシウムが比較的多く検出されました。SOAPによる油中金属濃度の結果、鉄、錫、油の添加剤成分であるリン、亜鉛、カルシウム、外部から混入したと思われるナトリウムが検出されました。フェログラフィーの結果、異物の噛み込みなどで発生する切削粒子がやや多く観察されました。異常摩耗の早期発見パラメータであるフェログラフィーのIs値がの乗とやや高く、摩耗粒子の形態観察の結果、異物の噛み込みなどで発生する切削粒子がやや多く観察されました。SEM・XMAの結果、鉄、マンガンを含む粒子が比較的多く観察されました。SEM・XMAで粒子を詳細に観察した結果、フェログラフィーで観察された摩耗粒子の組成割合は、鉄、マンガンの割合が高い粒子が多く観察されました。
報告№104-0415 | 分析№104-02899,2900 | 104-02899_2900 | 本機器は、油清浄器が設置されているため、この清浄器の影響を考慮する必要があったため、清浄器の入口と出口側配管部より採油し分析を実施した。通常、油清浄器の入口と出口から採取を実施した場合の汚染度は、出口の方が低い値になるが、今回は出口の方が入口より高い結果となったため、濾過効率を評価することができず、摩耗の進行状況を把握することが困難であった。この原因は以下のように通り考えられる。採油配管部に堆積していた汚染粒子を採取した。油清浄器のフィルタが目詰まりを起こし、汚染粒子が油清浄器から排出されている。以上のことから、フィルタの目詰まり状況のチェックと採油箇所、採油方法の再確認が必要と判断した。尚、フェログラフィーの結果、金属接触が厳しい場合に発生する摩耗粒子が散見され、摩耗の進行が懸念されるため、ヶ月以内に再度分析を実施し、摩耗の進行状況を確認されることを推奨する。
報告№109-09136 報告№113-00625 | 分析№109-001160 分析№113-002684 | 113-002684_date140311 | 潤滑は良好の範囲にあるものの、汚染度が高く、切削粒子が比較的多く確認されていることから、油中の夾雑物による切削摩耗が発生していると考えられます。軸受は継続使用可能と判断します。但し、摩耗推移を確認するためにも傾向監視を継続することが有効です。更油油中の汚染度が高く、フィルタ残渣に鉄錆や砂等が確認されており、これらの油中異物が噛み込んで発生する切削粒子が比較的多く観察されていることから、今後更なる切削摩耗の進行が懸念されますので、可能であれば更油を推奨します。定期的な分析今後の凝着摩耗の推移を監視するため、定期的に分析を実施し、摩耗の進行状況を確認することを推奨します。最適な採油方法本試料油は、機器停止中に軸受下部ドレンプラグから採油されているため、別紙油中粒子の沈降の影響に示すように、油中粒子が油槽底部に沈降し、分析データが高濃度に出ている可能性があります。正確なデータによる診断を行うためにも、今後の採油は、極力運転中もしくは停止直後の油槽中層部から実施されることを推奨します。異常摩耗の早期発見のパラメータであるIs値は、前回のレベルからレベルに上昇し、高い値でした。また、潤滑部の摩耗が認められたため、定期的に潤滑油分析を実施し、摩耗推移を監視することが有用と考えます。フェログラフィーで観察された代表的な粒子は、以下の通りです。正常な摩耗粒子・潤滑状態が正常なマイルド摩耗により発生。切削粒子・異物や金属表面の微小突起による切削摩耗により発生。シビア粒子・潤滑状態がやや厳しい凝着摩耗により発生。極微小領域で油膜切れが発生したことを示します。切削粒子、シビア粒子は、摩擦面が将来的に異常摩耗へ進展する可能性を示唆しているため、傾向監視が有用と思われます。詳細は、別紙傾向監視が必要な摩耗粒子をご覧ください。軸受メタルの摩耗メタルの摩耗深さを求めました。本軸受は、油の抜き取りや不足があった場合にその都度補給していますが、その情報履歴がないため濃度補正を行うことが出来ません。よって過去からの分析結果で最も高い錫濃度ppmと、油量Lから計算により求めました。その結果メタル表面の平均的な摩耗深さは.μmと推定され、メタルの表面粗さをsと仮定すると、メタルの表面粗さに比較して摩耗は軽微であると推定されます。尚、今回の錫濃度は前回に比較して増加していますが、前回と採油条件が異なることから、データが高濃度に出ている可能性があります。今後は最適な採油方法で、採油条件を統一して監視することを推奨します。銅および鉛を使用した箇所の溶出・摩耗SOAPの結果、銅、鉛が比較的高い値で検出されました。当該設備の様に亜鉛系添加剤が含まれる潤滑油を使用した場合、潤滑系統内で銅および鉛仕様箇所が亜鉛系添加剤の影響により腐食、溶出することが知られています。今回検出された銅および鉛は、この溶出と摺動部の摩耗により発生したものと考えられます。今後、別紙鉱油の酸化に対する金属触媒の影響に示すように濃度の増加に伴い酸化速度が速まる可能性があります。前回に比較して計数汚染度はNAS級からNAS級にランク上昇し、当社推奨の管理限界値を以下であるものの、やや高い値であり、重量汚染度は.mg/mlからmg/mlに増加し当社推奨の管理限界値を超えていました。フィルタ残渣に金属片、鉄錆、砂等が観察されたことから、汚染度が高い要因は、摩耗と外部混入異物の影響と思われます。前回同様に粘度、水分、酸価、IRの各データは良好です。
報告№104-6053 | 分析№104-01175 | 104-01175 | 精点Aを実施した結果、鉄を使用した箇所、例えば、主軸や軸受の支持部等の鉄系材料を使用した箇所の摩耗が発生していると考えられました。軸受の支持部の摩耗が進行していた場合、軸受の振動が発生し軸受メタルの摩耗が発生する場合が懸念されますので、～ヶ月以内に精点Bを実施し、汚染状況及び摩耗の進行状況を確認されることを推奨します。これらのことは、異常摩耗の早期発見パラメータであるフェログラフィーのIs値が、の乗と高く、摩耗粒子形態観察の結果、摩擦熱が高い場合に発生する黒錆が多く観察されたことD－SOAPで、鉄が検出されたこと以上のことから判断しました。
報告№104-0378 報告№104-0378 | 分析№104-02670 分析№104-02670 | 104-02670 | 分析の結果、軸受メタルは継続使用可能と判断します。但し、摩耗粒子形態観察の結果、局部的に高圧・高温となる場合に発生するフリクションポリマ、外部から混入した鉄錆・砂が多く観察されたため、次の点に注意が必要です。それは、局部的に高圧・高温となる箇所が発生していたことから、高い摩擦熱により油が劣化すること異物が軸受摺動面に噛み込み摩耗を進行させることです。一般に、フリクションポリマが観察された場合、局部的に軸受摺動部分に面圧の高い箇所が見られることがあります。つまり、軸の振れ回り量の変動や、あるいは、メタルギャップが調整不足等の原因で、その狭いギャップに潤滑油が押込まれてフリクションポリマが発生している場合があります。このような場合には、軸受温度が若干上昇気味になることがありますので、パトロール時に温度の変化を注意深く監視する必要があると思われます。次回分析は、ヶ月後に再度分析を実施し、油の劣化状況及び摩耗の進行状況の確認をされることを推奨します。尚、主機停止中に採油を実施しているため、油循環中の採油に比較して油中粒子が沈降して低濃度になっている部分を採油していると考えられます。したがって、油が循環している状態で採油を実施した場合に比較して、分析データが低くなり、異常な状態を見落としてしまう可能性がありますので、今後の採油は、停止直後、或いは、油循環中に採油を実施されることを推奨します。は良好と判断します。粘度は良好と判断します。粘度はmm/sと新油値mm/sに比較して、粘度変化率は-.％で、当社推奨の管理限界値である±％以内にあり、良好と判断します。水分は良好と判断します。水分は.ppmと当社推奨の管理限界値の以下であり、良好と判断します。全酸価は良好と判断します。全酸価は.mgKOH/gと新油値.mgKOH/gに比較して変化はなく、良好と判断します。IRの結果、良好と判断します。IRの結果、油劣化の兆候を示すカルボン酸の吸収が確認されていないことから、良好と判断します。RBOTの結果、良好と判断します。RBOTはminと当社推奨の管理限界値のmin以上であり、良好と判断します。は良好と判断します。計数汚染度は良好と判断します。計数汚染度はNAS級と当社推奨の管理限界値のNAS級以内であり、良好と判断します。重量汚染度は良好と判断します。重量汚染度は.mg/mlと当社推奨の管理限界値のmg/ml以内であり、良好と判断します。機器の潤滑状態摩耗粒子形態観察の結果、局部的に高圧・高温となる場合に発生するフリクションポリマ、外部から混入した鉄錆・砂が多く観察されました。SOAPの結果は良好です。SOAPの結果、油の添加剤成分であるリンがppm、バリウムがppm、外部から混入したケイ素がppm検出されました。軸受の摩耗を示す錫は検出されず、良好と判断します。D－SOAPの結果は良好です。D－SOAPの結果、鉄が、油の添加剤成分であるバリウム、外部から混入したカルシウム、ナトリウムが共に検出されました。軸受の摩耗を示す錫は検出されず、良好と判断します。フェログラフィーの結果、局部的に高圧・高温となる場合に発生するフリクションポリマ、外部から混入した鉄錆・砂が多く観察されました。異常摩耗の早期発見パラメータであるフェログラフィーのIs値が、.と良好の範囲にあるものの、摩耗粒子形態観察の結果、局部的に高圧・高温となる場合に発生するフリクションポリマ、外部から混入した鉄錆・砂が多く観察されました。
報告№108-0411 報告№110-00533 | 分析№108-02744 分析№110-002431 | 110-002431 | 本試料油の添加剤は、一般に、タービン油に比較して極圧添加剤や摩耗防止剤などの濃度が高く、この影響でRBOT試験の結果が変動する傾向があります。そのため、ギヤ油の余寿命の評価をタービン油と同等の精度で得るには、RBOTの結果に加え、粘度、水分、全酸価、IRなどのデータを総合的に判断することが必要です。分析の結果、油の粘性を示す粘度は、新油値の.mm/sに比較して粘度変化率が+％のmm/sとほぼ変化はなく、また油中のスラッジの発生量を示す全酸価は、新油値の.mgKOH/gに対して.mgKOH/gでほぼ変化が見られず劣化は確認されなかった。さらにはIRの結果でも油が劣化した場合に発生するカルボン酸の発生も確認されず、酸化防止剤の残存量を示すRBOTは、限界値minに比較して、十分に残量があるminであった以上のことから、潤滑油の劣化は確認されませんでした。油の余寿命は、使用油の使用期間または使用時間が不明であったため、ご依頼の油の余寿命に関する検討はできませんでしたが、分析の結果で新油値が分析の結果で新油値がminであることから使用期間を仮にヶ月間と仮定すれば余寿命は十二分にあると言えます。可能であれば、使用期間、あるいは使用時間の情報をご提供下さい。汚染度油中の水分を計測した結果、水分はppmと新油と同等であり、継続使用可能な状態にあることが確認されました。潤滑油は継続使用可能な状態にあると判断します。
報告№109-09136 報告№113-00011 | 分析№109-001160 分析№113-000019 | 113-000019 | 油の劣化は確認されず、油中の汚染度は良好な範囲にあることから、継続使用可能な状態にあると判断します。減速機減速機は継続使用可能な状態にあると判断します。但し、将来的な摩耗進行の有無を確認するためにも傾向監視を継続することが有効です。定期的な分析今後懸念される切削摩耗、凝着摩耗および疲労摩耗の進行を監視するため、定期的に分析を実施することを推奨します。フェログラフィーおよびSOAP／D-SOAPの結果から総合的に判断した結果、継続使用は可能ですが、機器の機能を確認するためにも傾向管理が有用と考えます。フェログラフィー【定量分析：Is値】Is値は異常摩耗の早期発見パラメータのつで、摩耗粒子を定量化するために用います。前回に比較してIs値はの乗から乗と、低い値でした。フェログラフィー【定性分析：摩耗粒子および摩耗形態観察】分析結果から比較的多く観察された粒子は、以下の通りでした。切削粒子・異物や金属表面の微小突起による切削摩耗により発生。シビア粒子・潤滑状態がやや厳しい凝着摩耗により発生。金属潤滑部が局部的に油膜切れを起していると考えられます。疲労摩耗粒子・繰返し応力を受けて発生。観察された摩耗粒子の中でも切削摩耗、シビア粒子は、将来的な摩耗の進行に繋がる可能性を示唆しているため、傾向監視が必要と思われます。減速機で切削摩耗が発生した場合、減速機内部で使用されている転がり軸受が切削摩耗により生じた軌道面の損傷が起点となって寿命が分の程度に低下することがあることから、切削摩耗には十分注意する必要があります。切削摩耗の発生原因となる混入異物が残留している場合、この異物により切削摩耗が継続して発生する可能性があります。シビア粒子は、凝着摩耗に分類されます。この摩耗粒子は、ギヤ歯面、軸受軌道面で凝着、破断を繰り返し、この過程で生じる移着粒子が成長して摩耗粒子となります。そのため、ギヤ歯面、軸受軌道面では局部的に油膜切れが発生していることを示しています。この状態が継続した場合、摩耗粒子のサイズは徐々に大型化していき、最終的には軸受の損傷に至る場合があります。Iカップリング発光分光分析【SOAP／D-SOAP】検出された金属元素から発生箇所を推定すると、以下の通りでした。鉄、亜鉛・ギヤ、軸受等リン・添加剤カルシウム、ナトリウム、ケイ素・外部混入異物バックラッシご提供いただいた減速機に関する情報から、ハスバ歯車の組み合わせの段減速機構であり、この歯車の構成から接触点箇所のバックラッシを求めました。ギヤのバックラッシの増加量を求めた結果、接触点箇所でバックラッシの増加量は、最も大きい箇所で約.μmと推定されます。バックラッシ増加分の上限値は、メーカにより差異はあるものの、当社の推奨するバックラッシは、一般に推奨されるμmを管理目安にしています。この値に比較して十分に小さい値です。計数汚染度は、前回に比較してNAS級から等級に変化はなく、良好でした。粘度、水分、全酸価、IR、RBOTの各データは、前回同様に良好でした。尚、別紙RBOTの減少傾向から油の余寿命を求めた結果、本試料は前回から起算して稼働日数が年月まで使用可能であることが分かりました。本試料油の添加剤は、一般に、タービン油に比較して極圧添加剤や摩耗防止剤などの濃度が高く、この影響でRBOT試験の結果が変動する傾向があります。そのため、ギヤ油の余寿命の評価をタービン油と同等の精度で得るには、RBOTの結果に加え、粘度、全酸価、IRなどのデータを総合的に判断することが必要です。
報告№106-0227 報告№106-0361 | 分析№106-01279 分析№106-01927 | 106-01927 | 濾過前の試料油を分析した結果、摩耗粒子形態観察でフレッティングにより発生したμm未満の赤錆が多く観察されました。フレッティングの発生要因は、スラストランナー固定部やスラストメタル台金部の鉄系材料が接合されたり、勘合されたりする部分から発生します。フレッティングによる赤錆が少量発生しても直ちに異常ではありませんが、場合によっては、これらの粒子が軸受摺動面に噛み込み、摩耗を進行させる場合があります。これらの障害発生に対する弊害を勘案の上、ヶ月以内に再度分析を実施し、汚染状況及び摩耗の進行状況を確認されることを推奨します。
報告№109-09136 報告№112-00616 | 分析№109-001160 分析№112-002662 | 112-002662 | 減速機は継続使用可能な状態にあると判断します。但し、今後も摩耗の進行を傾向監視するため、以下の対策を推奨します。定期的な分析切削摩耗や凝着摩耗の進行を監視するため、定期的に分析を実施し、分析データによる摩耗の進行状況を確認することを推奨します。はフェログラフィーおよびSOAP／D-SOAPの結果から総合的に判断した結果、傾向管理が必要な状態にあると考えられます。フェログラフィー【定量分析：Is値】Is値は異常摩耗の早期発見パラメータのつで、摩耗粒子を定量化するために用います。Is値は前回に比較しての乗から乗と良好の範囲にあり、低い値でした。フェログラフィー【定性分析：摩耗粒子および摩耗形態観察】分析結果から比較的多く観察された粒子は、以下の通りでした。正常な摩耗粒子・潤滑状態が正常なマイルド摩耗により発生。切削粒子・異物や金属表面の微小突起による切削摩耗により発生。シビア粒子・潤滑状態がやや厳しい凝着摩耗により発生。金属潤滑部が局部的に油膜切れを起していると考えられます。観察された摩耗粒子の中でも切削粒子は、注意が必要です。減速機で切削摩耗が発生した場合、減速機内部で使用されている転がり軸受が切削摩耗により生じた軌道面の損傷が起点となって、寿命が分の程度に低下することがあることから、切削摩耗には十分注意する必要があります。切削摩耗の発生原因となる混入異物が残留している場合、この異物により切削摩耗が継続して発生する可能性があります。Iカップリング発光分光分析【SOAP／D-SOAP】検出された金属元素から発生箇所を推定すると、以下の通りでした。鉄、ニッケル、錫・ギヤ、軸受等リン・添加剤カルシウム、ナトリウム・外部混入異物計数汚染度は、前回に比較してNAS級からNAS級にランク低下し、良好でした。分析結果計数汚染度は良好と判断します。計数汚染度計数汚染度はNAS級と当社推奨の管理限界値のNAS級以下にあり、良好と判断します。重量汚染度は.mg/mlでした。摩耗粒子の形態観察の結果、潤滑状態が正常な場合に発生する摩耗粒子、異物の噛み込みにより発生する切削粒子、金属潤滑部が局部的に油膜切れを起して発生するシビア粒子が比較的多く観察されました。SOAPSOAPの結果、摩耗により発生する鉄が検出されていないことから、良好と判断します。D-SOAPD-SOAPの結果、摩耗により発生する鉄が検出されました。フェログラフィー異常摩耗の早期発見パラメータであるフェログラフィーのIs値がの乗と良好の範囲にあるものの、摩耗粒子の形態観察の結果、潤滑状態が正常な場合に発生する摩耗粒子、異物の噛み込みにより発生する切削粒子、金属潤滑部が局部的に油膜切れを起して発生するシビア粒子が比較的多く観察されました。
報告№109-09558 報告№109-09558 | 分析№109-003463 分析№109-003463 | 109-003463 | ・摩耗状態油中金属分析の結果、前回同様にSOAPで鉄、鉛、銅、ニッケル、D－SOAPで鉄、錫が比較的多く検出されました。これらの金属成分は、粒子観察の結果から摩耗がマイルドな状態で発生するマイルド摩耗粒子が観察されていることから、潤滑部ではマイルド摩耗が発生していることが分かりました。マイルド摩耗は、機械が正常な摩耗をしている場合に発生するもので、金属がマイルドに擦られることにより金属表面に摩耗が極めて少ない特殊な表面層が形成され、摩擦表面は平滑な状態となります。この状態が安定である限り摩耗状態は正常であり発生する摩耗粒子は少ないことが分かっています。異常摩耗の早期発見パラメータであるフェログラフィーのIs値が前回のの乗から変化はなく、且つ、観察された摩耗粒子は、μm以下の微小な鉄系摩耗粒子が比較的多く観察されたことから、シリンダ及びピストンリング、クランクメタル、カムロール等における潤滑部の摩耗は安定してるものと考えられました。・粘度が.mm/sと新油値のmm/sに比較して、粘度変化率は-.％で、当社推奨の管理限界値である±％を僅かに超えていました。一般に、内燃機関における粘度低下は、熱分解と低粘度油の混入などが考えられます。適正な粘度範囲で使用していないと油膜切れなどによる金属接触が発生する場合がありますので、粘度低下には注意が必要です。結論対象設備の潤滑状態は良好な状態であるものの、潤滑油は粘度の低下が確認されており、以下の対策が必要です。粘度が低下していることから、油膜切れなどによる摩耗の発生を予防するため、更油を計画されることを推奨します。
|  | 113-001504 | ポンプ反C側軸受は使用可能な状態であり、分解点検で軸受部品を交換する必要はないと判断します。定期的なトライボ診断実施今後の適切な分解点検時期を見出すためにも、定期的な分析による傾向監視により、軸受の潤滑と摩耗の進行状態を確認するよう推奨します。はフェログラフィーおよびSOAP-Tの結果から総合的に判断した結果、継続使用は可能ですが、今後の摩耗進行を確認するためにも傾向管理が有用と考えます。フェログラフィー【定性分析：摩耗粒子および摩耗形態観察】観察された代表的な摩耗粒子は、以下の通りでした。正常な摩耗粒子・潤滑状態が正常なマイルド摩耗により発生。Iカップリング発光分光分析【SOAP-T】検出された金属元素から発生箇所を推定すると、以下の通りでした。鉄、鉛、銅、クロム、ニッケル、錫・軸受等リン、亜鉛、カルシウム、バリウム、アルミニウム、ケイ素、ナトリウム、マグネシウム・添加剤、増ちょう剤、外部混入異物
報告№109-09136 報告№112-00110 | 分析№109-001160 分析№112-000384 | 112-000384 | グリースおよび軸受は継続使用可能な状態にあると判断します。但し、グリースはちょう度の上昇が確認されたことから、以下の対策を推奨します。グリースの交換ちょう度の上昇がみられ、グリースが軟化していることが確認されたことから、今後、グリースの漏洩や油膜切れの発生が懸念されるため、グリースを交換されることを推奨します。定期的な分析摩耗の進行を監視するため、定期的に分析を実施し、分析データによる摩耗の進行状況を確認することを推奨します。フェログラフィー摩耗粒子の形態で比較的多く観察された粒子は、潤滑状態が正常な場合に発生する摩耗粒子異物の噛み込みや金属表面の微小突起により発生する切削粒子金属接触が厳しく、且つ、摩擦熱が高い場合に発生する球状粒子でした。これらの摩耗粒子が観察された場合、潤滑部で発生している摩耗形態は、正常なマイルド摩耗異物や金属表面の微小突起による切削摩耗潤滑状態がやや厳しい凝着摩耗であることが分かります。摩耗形態の中でも切削摩耗は摩耗進行速度が速く、転がり軸受でこの摩耗形態が発生した場合には寿命が分の程度に低下することも知られており、切削摩耗により生じた軌道面の損傷が起点となって転がり軸受の寿命となるフレーキングに進展することから傾向監視による経過監視が必要です。観察された摩耗粒子の中でも球状粒子は、異常摩耗の兆候を示す形態のパラメータで、この摩耗粒子が発生する場合、潤滑状態に注意が必要です。球状粒子の発生原因は、一般に、溶接工事、溶接作業などによる溶接スパッタの混入電食による発生厳しい金属接触による摩耗が考えられます。球状粒子の発生原因が、の溶接スパッタの混入であれば、今後増加しないと思われますが、が考えられる場合は、原因を取り除かなければ球状粒子は増加すると考えられます。Iカップリング発光分光分析【SOAP／D－SOAP】検出された金属元素は、SOAPの結果表に示すように、鉄、鉛、ニッケル、リン、亜鉛、カルシウム、バリウム、アルミニウム、ナトリウムでした。これらの検出された金属元素から発生箇所を推定すると鉄、鉛、ニッケル・軸受等リン、亜鉛、カルシウム、アルミニウム、バリウム、ナトリウム・添加剤・増ちょう剤等であると思われます。このうち、機械部品が摩耗したと思われる元素はのグループです。グリースの物理的性状滴点、全酸価、IRの各データは良好でした。ちょう度ちょう度は、と当社推奨の管理上限値のより高くなっており、グリースが軟化していることが分かりました。軟化したグリースを使用した場合、グリースの漏洩や軸受等で油膜切れが発生することが懸念されます。
報告№104-0378 報告№105-5010 | 分析№104-02669 分析№105-01194 | 105-01194 | 初期試験を実施した結果、異物の混入と異物の影響による摩耗の発生が確認されました。異物による摩耗は、正常な潤滑状態に比較して非常に大きいため今後の摩耗進行に注意が必要です。そのため、至急濾過を実施するか、或いは更油するなど油中の異物の除去が必要です。これらのことは、計数汚染度がNAS級以上と当社推奨の管理限界値を超えていたこと異常摩耗の早期発見パラメータであるフェログラフィーのIs値が.と良好の範囲にあるものの、摩耗粒子形態観察の結果、金属接触が厳しい場合に発生するシビア粒子、摩擦熱が高い場合に発生する球状粒子、外部から混入した鉄錆・砂が観察されたこと以上のことから判断しました。
報告№108-0387 報告№108-0524 | 分析№108-02609 分析№108-03756 | 108-03756 | トライボ診断により、機器軸受の潤滑状態、潤滑油の劣化状態を診断する。分析の結果、転がり軸受の寿命の指標となるフレーキングの発生は確認されず、SOAP／D－SOAPの鉄濃度に増加傾向が確認されなかったことから、本軸受は継続使用可能と判断します。これらのことは、前回に比較して計数汚染度がNAS級からNAS級にランク減少したこと転がり軸受の摩耗により発生する鉄がSOAPでppm、D－SOAPで検出されたこと異常摩耗の早期発見パラメータであるフェログラフィーのIs値がの乗とやや高く、微小な疲労摩耗粒子が多く観察されたこと以上のことから判断しています。尚、を示す全酸価、IRの各データは良好の範囲にあることから、この油は継続使用可能と判断します。
報告№107-4545 報告№108-5033 | 分析№107-02185 分析№108-01081 | 108-01081 | トライボ診断の結果、全てのデータが良好であることから、この油は継続使用可能と判断します。は良好と判断します。粘度は良好。粘度は.mm/sと新油値mm/sに比較して、粘度変化率は-.％で、当社推奨の管理限界値である±％以内にあり、良好と判断します。粘度はmm/sでした。粘度はmm/sでした。粘度指数はでした。粘度指数はでした。水分は良好。水分はppmと当社推奨の管理限界値の以下であり、良好と判断します。全酸価は良好。全酸価は.mgKOH/gと新油値.mgKOH/gと比較して高いものの、IRの結果で、劣化の兆候が確認されなかったことから、良好と判断します。
報告№107-0366 報告№108-0107 | 分析№107-01900 分析№108-00598 | 108-00598 | 濾過前の試料油を分析した結果、計数汚染度が前回濾過後のNAS級からNAS級にランク増加していました。摩耗粒子の形態観察の結果、μm未満の鉄系摩耗粒子、金属接触が厳しい場合に発生するμmサイズのシビア粒子が多く観察されました。D－SOAPの結果、前回に比較して鉄がからに増加していました。主にサーボシリンダ内壁やポンプ内部で摩耗が進行している可能性が考えられます。現在のところ、NAS級と良好の範囲にありますが、摩耗粒子形態観察で視野に個と少ないものの、μmサイズの大型のシビア粒子が観察されたことから、このまま摩耗が進行し汚染度が増加した場合、バルブ類の動作障害やフィルタの目詰まり等が発生することが懸念されます。これらの障害発生に対する弊害を勘案の上、ヶ月以内に再度分析を実施し、摩耗および汚染の状態を確認することを推奨します。
報告№107-4517 報告№107-4522 | 分析№107-00829 分析№107-00980 | 107-00980 | 分析の結果、本軸受は継続使用可能な状態にあると判断します。但し、SOAP／D-SOAPの鉄濃度がやや高く、摩耗粒子の形態観察の結果、フレッティングにより発生した赤錆が多く観察されており、今後、この赤錆が軌道面に噛み込み、寿命を早めることがありますので、ヶ月後に再度分析を実施し、摩耗の進行状況を確認することを推奨します。これらのことは、異常摩耗の早期発見パラメータであるIs値がの乗とやや高いものの、ベアリング軌道面から発生した摩耗粒子はマイルドな潤滑状態で発生した摩耗粒子であり、潤滑状態は良好な状態で進行していると考えられること鉄濃度から計算したフレーキングの発生面積が内輪軌道面の面積の凡そ.％であること以上のことから判断しました。
報告№109-09136 報告№110-00370 | 分析№109-001160 分析№110-001689 | 110-001689 | 摩耗状態前回に比較してSOAP／D－SOAPの結果、鉄および錫濃度に大きな変化はなく、異常摩耗の早期発見パラメータであるフェログラフィーのIs値がのマイナス乗と良好でした。汚染度前回に比較して計数汚染度はNAS級からNAS級にランク減少し、良好でした。IR、RBOTの各データは良好でした。潤滑油および軸受は継続使用可能な状態にあると判断します。
報告№109-09136 報告№111-00657 | 分析№109-001160 分析№111-003299 | 111-003299 | 潤滑油および減速機は継続使用可能な状態にあると判断します。バックラッシによる評価トライボ診断では、バックラッシの増加量を分析結果から計算できますので、構造が確認できる図面、ギヤの形式、歯形、モジュール、歯数、歯幅、油入替後の稼働時間ならびに分解点検後の稼働時間をお知らせ下さい。計算結果をご報告いたします。最適な採油方法本試料油は、機器停止中にドレンラインから採油されています。機器が停止している状態では、別紙油中粒子の沈降の影響に示すように油槽内で撹拌がなくなり固形物が沈降するため、油中汚染度は高くなると推定されます。今後の採油は、極力運転中もしくは停止直後の油槽中層部から実施されることを推奨します。フェログラフィー異常摩耗の早期発見パラメータとして摩耗粒子を定量化して評価するフェログラフィーのIs値は、潤滑状態が正常なのマイナス乗でした。Iカップリング発光分光分析供試の潤滑油を分析した結果、検出された金属元素は、SOAPの結果表に示すように、鉄、銅、リン、亜鉛、カルシウム、ナトリウムでした。検出されたこれらの金属元素から発生箇所を推定すると鉄、銅、亜鉛・ギヤ・軸受等リン・オイル添加剤カルシウム、ナトリウム・外部混入異物であると思われます。このうち、機械部品が摩耗したと思われる元素はのグループです。計数汚染度は当社推奨の管理限界値内にあるものの、やや高い値でした。重量汚染度で使用したフィルタ表面には、鉄錆、砂等が観察されたことから、汚染度が高い要因は、摩耗と外部混入異物の影響と思われます。粘度、水分、全酸価、IR、RBOTの各データは良好でした。尚、RBOTは、新油値に比較して大きな値であり減少傾向は確認されませんでした。このことから、酸化防止剤の消耗は確認されず、この油は継続使用可能な状態にあると判断できました。本試料油の添加剤は、一般に、タービン油に比較して極圧添加剤や摩耗防止剤などの濃度が高く、この影響でRBOT試験の結果が変動する傾向があります。そのため、ギヤ油の余寿命の評価をタービン油と同等の精度で得るには、RBOTの結果に加え、粘度、全酸価、IRなどのデータを総合的に判断することが必要です。
報告№109-09167 報告№109-09167 | 分析№109-001376 分析№109-001376 | 109-001376 | 分析の結果、D－SOAPで鉄が検出されました。観察された摩耗粒子には、金属接触が厳しい場合に発生するシビア粒子、フレッティングにより発生する赤錆がやや多く観察されました。摩耗形態は凝着摩耗とフレッティングであることが分かりました。観察されたフレッティング粒子は、以下の箇所のいずれかで発生していると考えられました。軸と内輪内面軸受箱と外輪外面軌道輪と転動体フレッティング粒子は、サイズは小さいものの転がり軸受の軸受軌道面に噛み込み、その圧痕が起点となって軸受寿命の指標となるフレーキングへ進展することが懸念されます。定期的に分析を実施し、摩耗の進行状況を確認されることを推奨します。次回分析の時期を理論的に求めたところ、最短で約時間となりました。この時間は、油中汚染物が均一になるために必要とする時間であり、この時間を経過すれば、再分析の結果から状態の傾向を確認することが可能となりますので、これを参考に次回分析時期を検討されることを推奨します。尚、トライボ診断では、バックラッシの増加量を分析結果から計算できますので、構造が確認できる図面、ギヤの形式、歯形、モジュール、歯数、増速比、歯幅をお知らせ下さい。計算結果をご報告いたします。計数汚染度は良好と判断します。計数汚染度は良好と判断します。計数汚染度はNAS級と当社推奨の管理限界値のNAS級以内にあり、良好と判断します。重量汚染度は.mg/mlとなっています。重量汚染度は.mg/mlとなっています。機器の潤滑状態D－SOAPの結果、鉄が検出されています。フェログラフィーの結果、金属接触が厳しい場合に発生するシビア粒子、フレッティングにより発生する赤錆がやや多く観察されています。SOAPの結果は良好です。SOAPの結果、油の添加剤成分であるリンが検出されています。D－SOAPの結果、鉄が検出されています。D－SOAPの結果、摩耗により発生する鉄が検出されています。フェログラフィーの結果、金属接触が厳しい場合に発生するシビア粒子、フレッティングにより発生する赤錆がやや多く観察されています。異常摩耗の早期発見パラメータであるフェログラフィーのIs値がの乗と良好の範囲にあるものの、摩耗粒子の形態観察の結果、金属接触が厳しい場合に発生するシビア粒子、フレッティングにより発生する赤錆がやや多く観察されています。
報告№104-0378 報告№105-8012 | 分析№104-02669 分析№105-00706 | 105-00706 | 本試験は、前回分析時にヶ月程度濾過を実施しているため、その後の状況を確認することを目的としました。精点Aを実施した結果、計数汚染度が前回のNAS級からNAS級にランク減少しており、濾過の効果が十分にあったことが確認されました。全酸価を除く他の項目は全て良好であることから、継続使用に問題はないと思われますが、全酸価がヶ月で.mgKOH/g上昇しており、今後の上昇傾向に注意が必要です。念のため、ヶ月後に精点Cを実施し、全酸価の推移を確認することを推奨します。
報告№109-09136 報告№111-00497 | 分析№109-001160 分析№111-002290 | 111-002290 | 潤滑油は継続使用可能な状態にあると判断します。粘度、全酸価、IR、RBOTの各データは良好でした。油の余寿命は、使用油の使用期間または使用時間が不明であったため、ご依頼の油の余寿命に関する検討は行えませんでした。ただし、分析の結果で新油値がminであったことから、使用期間を仮にヶ月間と仮定すれば余寿命は十二分にあると言えます。可能であれば、使用期間、あるいは使用時間の情報をご提供下さい。水分は良好でした。
報告№102-4083 | 分析№102-03295 | 102-03295 | 分析の結果、ギヤ歯面で疲労摩耗が進行しつつあることが確認されました。今後摩耗の進行が早まり、バックラッシの増大による振動の発生が懸念されます。また、その振動が原因でギヤの異常摩耗が進行することが懸念されるため、至急再分析を実施されることを推奨します。尚、バックラッシの増加量を分析結果から計算できますので、構造が確認できる図面、ギヤの形式、歯形、モジュール、歯数、回転数、増速比、歯幅をお知らせ下さい。計算結果をご報告いたします。このことは、計数汚染度がNAS級とやや高くSOAP／D-SOAPでギヤ歯面の摩耗により発生した鉄が検出され、異常摩耗の早期発見パラメータであるフェログラフィーのIs値がの乗と高いことから判断しました。尚、を示す粘度、水分、全酸価、IRの各データが良好であることから、この油は継続使用可能と判断します。
報告№103-0194 | 分析№103-01703 | 103-01703 | 分析の結果、本機器は継続使用可能な状態にあると判断します。このことは、異常摩耗の早期発見パラメータであるIs値がの乗と正常な潤滑範囲にあること観察された摩耗粒子に金属接触が厳しい場合に発生するシビア粒子が若干確認されているものの、摩耗粒子がマイルド摩耗と呼ぶ、良好な潤滑状態の範囲で発生する摩耗形態が支配的であることギヤの主成分である鉄がと極微量検出され、ギヤ歯面の摩耗をこの鉄濃度と第段まがりばかさ歯車に摩耗が集中したと仮定して推定しても、摩耗深さはμm程度と良好の範囲にあると推定できることこれらのことから、歯面の摩耗状況は良好の範囲にあると判断しました。尚、を示す粘度、水分、全酸価、IRの各データが全て良好であることから、この油は継続使用可能な状態にあると判断します。
報告№101-6012 | 分析№101-00186 | 101-00186 | 分析の結果、に実施した濾過から、今回までの回のデータを比較したところ、計数汚染度がNAS級から級に上昇傾向を示していました。この回のデータを用い、曲線回帰法により限界値到達日を予測したところ、下図のように、限界値の到達日は平成年月日となりました。尚、D－SOAPの結果、鉄濃度が.からに増加しており、汚染要因は、鉄系の摩耗粒子が増加したためと考えられます。バルブの動作障害等の予防措置として、至急濾過を計画されることを推奨すると同時に、摩耗箇所の特定を目的に、本あるサーボモータのドレンバルブ箇所から採油を実施し、XMA、フェログラフィー法などを含む精密診断により摩耗しているポートの特定も併せて確認されることを推奨します。
報告№109-09136 報告№112-00409 | 分析№109-001160 分析№112-001692 | 112-001692 | 潤滑油は継続使用可能な状態にあると判断します。但し、今後は障害予防を目的に以下の対策を推奨します。追加分析消泡性能が低下した場合、ギヤ歯面での油膜形成に影響が出て摩耗が進展することがありますので、フェログラフィーおよびSOAP-Tを追加して摩耗により発生する油中金属濃度や潤滑状態を確認することを推奨します。泡立ち試験泡立ち試験の結果は、-と新油値が-であるのに比較して高い値となっていたことから、消泡性能が低下していることが分かりました。今後の使用状況によっては油の酸化劣化が進行したり、ギヤ歯面およびベアリング軌道面で油膜切れが発生したりする場合があるため、消泡剤の添加による消泡性能の改善など何らかの対応が必要になると思われます。分析結果は良好と判断します。粘度粘度はmm/sと新油値mm/sに比較して、粘度変化率は-.％で、当社推奨の管理限界値である±％以内にあり、良好と判断します。泡立ち試験泡立ち試験は-と新油値に比較して高い値でした。水分はppmと当社推奨の管理限界値の以下にあり、良好と判断します。酸価は.mgKOH/gと新油値.mgKOH/gに比較して高いものの、IRの結果で油劣化の兆候を示すカルボン酸の吸収が確認されていないことから、良好と判断します。
報告№107-0070 報告№107-0087 | 分析№107-00322 分析№107-00401 | 107-00401 | 本トライボ診断は、軸受の潤滑状態、汚染状況、油の劣化状態を確認することを目的としました。【軸受の潤滑状態】転がり軸受軌道面の微小領域に疲労摩耗が僅かに発生しているものの、転がり軸受の寿命の指標となるフレーキングの発生が確認されていないことから、現在のところ、転がり軸受は継続使用可能な状態にあると判断します。一方、SOAP／D－SOAPの結果でメタルの主成分である錫が検出されたことから、スラスト軸受の摩耗が確認できました。軸受メタルの摩耗は、軸受メタルの主成分である錫がSOAPでppm、D－SOAPでppm検出されたことから確認しています。メタルの摩耗深さをSOAPの錫濃度ppm、油量Lから下式により算出しました。錫の摩耗体積＝錫濃度×-×油量×.×÷錫密度＝×-××.×÷.＝平均的な摩耗深さ＝摩耗体積÷摩耗面積×＝÷.×＝計算の結果、平均的な摩耗深さがμmとなり、メタル表面粗さをsと仮定すると、メタルの摩耗は分の程度摩耗していることが確認できました。現在のところ、継続使用可能と判断しますが、今後油膜が形成されにくくなり、更に摩耗が進行することが懸念されるため、ヶ月以内に再度分析を実施し、摩耗の進行状況を確認することを推奨します。【油の汚染状況】計数汚染度がNAS級と当社推奨の管理限界値内にあり、重量汚染度がmg/mlとやや高い値でした。
報告№109-09448 報告№110-00290 | 分析№109-002802 分析№110-001125 | 110-001125 | ・摩耗状態摩耗状態は、潤滑油中に含まれる金属成分とその濃度を調査し、調査の結果から評価します。金属元素と濃度の分析は、試料油を以上の高温で発光させ、その光を分光器で分光し、分光によって得られた光の強度と金属固有の波長とから元素を特定するIカップリング発光分光分析法を用います。今回の試料はギヤ油でしたが、検出された金属は、SOAPの結果表に示すように、鉄、鉛、銅、クロム、アンチモン、ニッケル、錫、リン、亜鉛、カルシウム、アルミニウム、ケイ素、ナトリウムでした。これら検出された金属元素から発生箇所を推定すると、鉄、鉛、銅、クロム、アンチモン、ニッケル、錫・ギヤ歯面、軸受等リン・オイル添加剤亜鉛、カルシウム、アルミニウム、ケイ素、ナトリウム・外部混入異物であると思われます。このうち、機械部品が摩耗したと思われる元素はのグループです。観察された粒子は、繰返し応力を受けて発生する疲労摩耗粒子金属潤滑部が局部的に油膜切れを起して発生する鉄系シビア粒子異物の噛み込みなどで発生する切削粒子でした。これらのことから、ギヤ歯面では、疲労による疲労摩耗、やや厳しい摩耗形態の凝着摩耗、異物による切削摩耗が発生していることが分かりました。減速機で切削摩耗が発生した場合、減速機内部で使用されている転がり軸受が切削摩耗により生じた軌道面の損傷が起点となって寿命が分の程度に低下することがあることから、ギヤ歯面の切削摩耗には十分注意する必要があります。一方、潤滑状態は、摩耗粒子を定量化して異常を早期に発見するパラメータであるフェログラフィー法によるIs値が、やや厳しい潤滑状態を示すの乗となっていたことから、局部的には厳しい潤滑状態にはなっていることがわかりました。このように、潤滑油中の摩耗粒子には摩耗進行速度の早い切削摩耗が観察されたものの、使用には問題ないと判断できる範囲であることから今後の継続使用は十分可能であると思われます。・バックラッシご提供頂いたギヤの情報と鉄濃度からバックラッシを求めました。その結果、減速機の最も小型のギヤ個に摩耗が集中していたと仮定した場合でも、設備を更新した平成年から年間のバックラッシの増加量は×-μmと推定されました。バックラッシ増加分の上限値は、メーカにより差異はあるものの、当社の推奨するバックラッシは、一般に推奨されるμmを管理目安にしており、今回のデータが初期値からの増加量と仮定した場合、この値に比較して十分に小さい値です。累積稼働時間および更油後の稼働時間が分かれば、初期値からの増加量をより正しく計算することが出来ますので、お知らせ下さい。・汚染度計数汚染度はNAS級と当社推奨の管理限界値に到達していました。フィルタ表面の異物観察で金属片、砂等が観察されたことから、汚染度が高い要因は、摩耗と外部混入異物の影響と思われます。・粘度、水分、全酸価、IRは良好でした。ギヤおよび軸受は継続使用可能な状態にあると判断します。尚、今後も摩耗の進行を監視するため、定期的に分析を実施し、摩耗の進行状況を確認することを推奨します。は良好と判断します。粘度粘度はmm/sと新油値.mm/sに比較して、粘度変化率は-％で、当社推奨の管理限界値である±％以内にあり、良好と判断します。水分はと当社推奨の管理限界値の以下であり、良好と判断します。全酸価全酸価は.mgKOH/gと新油値.mgKOH/gに比較して高いものの、IRの結果で油劣化の兆候を示すカルボン酸の吸収が確認されていないことから、良好と判断します。IRIRの結果、油劣化の兆候を示すカルボン酸の吸収が確認されていないことから、良好と判断します。計数汚染度は当社推奨の管理限界値に到達していました。計数汚染度計数汚染度はNAS級と当社推奨の管理限界値のNAS級に到達していました。重量汚染度は.mg/mlでした。機器の潤滑状態摩耗粒子診断の結果、繰返し応力を受けて発生する疲労摩耗粒子、金属潤滑部が局部的に油膜切れを起して発生する鉄系シビア粒子、そして異物の噛み込みなどで発生する切削粒子が観察されました。SOAPによる油中金属濃度SOAPによる油中金属濃度の結果、鉄、鉛、銅、クロム、ニッケル、錫、油の添加剤成分であるリン、外部から混入したと思われる亜鉛、アルミニウム、ケイ素、ナトリウムが検出されました。SOAPによる油中金属濃度SOAPによる油中金属濃度の結果、鉄、アンチモン、錫、油の添加剤成分であるリン、外部から混入したと思われるカルシウム、アルミニウム、ナトリウムが検出されました。摩耗粒子診断異常摩耗の早期発見パラメータであるIs値がの乗とやや高く、繰返し応力を受けて発生する疲労摩耗粒子、金属潤滑部が局部的に油膜切れを起して発生する鉄系シビア粒子、そして異物の噛み込みなどで発生する切削粒子が観察されました。
報告№109-09249 報告№112-00273 | 分析№109-001747 分析№112-001101 | 112-001101 | 潤滑油および対象設備は継続使用可能な状態にあると判断します。但し、今後も摩耗の進行を傾向監視するため、以下の対策を推奨します。定期的な分析凝着摩耗の進行を監視するため、定期的に分析を実施し、分析データによる摩耗の進行状況を確認することを推奨します。はフェログラフィーおよびSOAP／D-SOAPの結果から総合的に判断した結果、やや厳しい状態にあると考えられます。フェログラフィー【定量分析：Is値】Is値は異常摩耗の早期発見パラメータのつで、摩耗粒子を定量化するために用います。今回のIs値はの乗と低い値でした。フェログラフィー【定性分析：摩耗粒子および摩耗形態観察】分析結果から比較的多く観察された粒子は、以下の通りでした。正常な摩耗粒子・潤滑状態が正常なマイルド摩耗により発生。シビア粒子・潤滑状態がやや厳しい凝着摩耗により発生。金属潤滑部が局部的に油膜切れを起していると考えられます。Iカップリング発光分光分析【SOAP／D-SOAP】検出された金属元素から発生箇所を推定すると、以下の通りでした。鉄、亜鉛・ギヤ、軸受等ナトリウム・外部混入異物水分、汚染粒子数、汚染度物重量は共に良好でした。．粘度、酸価、酸化安定度、有機物・有機化合物の各データは良好でした。分析結果特性低下特性低下に係るパラメータの分析結果は良好と判断します。粘度粘度は.mm/sと新油値mm/sに対する粘度変化率は+％で、当社推奨の管理限界値である±％以内にあり、良好と判断します。酸価添加油の酸価は、油メーカによって初期値が違うため統一した管理基準を設定するのが困難であることから、当社では管理限界値を設定しておらず、新油分析値との比較及び他の分析項目の結果より酸価の状態判断を行います。その結果、酸価は.mgKOH/gと新油値.mgKOH/gに比較して若干高くなっていますが、IRチャートに示すように劣化の兆候として現れるカルボン酸などの有機物・有機化合物の発生が確認されていないことから、良好と判断します。酸化安定度酸化安定度はminであり、当社推奨の管理限界値のmin以上であることから良好と判断します。有機物・有機化合物有機物・有機化合物は、IRチャートによる新油分析値との比較の結果、cm-付近に劣化の兆候を示すカルボン酸の吸収が確認されていないことから、良好と判断します。色相はLでした。汚染に係るパラメータの分析結果は良好と判断します。水分は.ppmであり、当社推奨の管理限界値の以下であることから良好と判断します。汚染粒子数はNAS級であり、当社推奨の管理限界値のNAS級以下であることから良好と判断します。汚染度物重量は.mg/mlであり、当社推奨の管理限界値のmg/ml以下であることから良好と判断します。摩耗フェログラフィーによる摩耗粒子の観察の結果、潤滑状態が正常な場合に発生する摩耗粒子、金属潤滑部が局部的に油膜切れを起して発生するシビア粒子が比較的多く観察されました。異常摩耗の早期発見パラメータであるフェログラフィーのIs値がの乗と良好の範囲にあるものの、摩耗粒子の形態観察の結果、潤滑状態が正常な場合に発生する摩耗粒子、金属潤滑部が局部的に油膜切れを起して発生するシビア粒子が比較的多く観察されました。金属濃度SOAP法により金属濃度を測定した結果、潤滑箇所で発生する金属接触によって検出される鉄がppm、亜鉛がppm検出されました。金属濃度酸溶解法により金属濃度を測定した結果、潤滑箇所で発生する金属接触によって検出される鉄が、亜鉛が、外部から混入したと思われるナトリウムが検出されました。
報告№109-09136 報告№110-00431 | 分析№109-001160 分析№110-001952 | 110-001952 | 摩耗状態異常摩耗の早期発見パラメータであるフェログラフィーのIs値はの乗と良好の範囲にあるものの、摩耗粒子の形態観察で金属潤滑部が局部的に油膜切れを起して発生するシビア粒子が比較的多く観察されました。観察されたシビア粒子の中には、μmサイズの大型の摩耗粒子もあり、今回のようになじみ過程でシビア粒子が観察された場合は、なじみ過程が正常に終了していない場合があり、異常摩耗に進展することも懸念する必要があります。汚染度計数汚染度、重量汚染度は共に良好でした。IR、RBOTの各データは良好でした。潤滑油および軸受は継続使用可能な状態にあるものの、摩耗の進行が懸念されるため、以下の対策が必要です。今後、摩耗の進行を監視するために、ヶ月後に初期試験を実施し、摩耗の進行状況を確認することを推奨します。
報告№109-09249 報告№110-00306 | 分析№109-001747 分析№110-001338 | 110-001338 | 油中金属の分析は、試料油を以上の高温で発光させた光を分光器で分光し、金属固有の波長から元素を特定するとともに、光の強度から濃度を求めるIカップリング発光分光分析法を用います。また摩耗状態は、SOAP法により求めた金属成分と濃度に、フェログラフィー法による早期発見パラメータであるIs値と摩耗粒子分析とを加味し、さらに摩耗粒子の形態により摩擦面で発生している摩耗機構を推定して総合的に判断します。Iカップリング発光分光分析供試のタービン油を分析した結果、検出された金属は油中金属元素の結果表に示すように、鉄、銅、錫、亜鉛、カルシウム、バリウム、ケイ素、ナトリウム、マグネシウム、ホウ素でした。これら検出された金属元素から発生箇所を推定すると、鉄、銅、錫・軸受等亜鉛、カルシウム、バリウム、ケイ素、ナトリウム、マグネシウム、ホウ素・外部混入異物であると思われます。このうち、機械部品が摩耗したと思われる元素はのグループです。フェログラフィー摩耗粒子分析結果から観察された粒子は、潤滑状態が正常な場合に発生する摩耗粒子局部的に高圧・高温となる潤滑状態で発生するフリクションポリマ外部から混入したと思われる鉄錆、樹脂等でした。潤滑状態と摩耗形態異常摩耗の早期発見パラメータとして摩耗粒子を定量化して評価するフェログラフィーのIs値は、潤滑状態がやや厳しいの乗となっていました。摩耗粒子の観察結果から潤滑部では正常な潤滑状態であるマイルド摩耗が発生し、局部的に高圧・高温の箇所があることも確認されました。・フリクションポリマ潤滑油が軸受軌道面で高圧下に押し込められ局部的な高圧・高温状態が混在していることがわかりました。特に、高圧高温状態の解消がなされなければ、潤滑油は劣化する場合があります。水分、汚染粒子数、汚染度物重量の各データは良好でした。粘度、全酸価、酸化安定度、有機物・有機化合物の各データは良好でした。潤滑油および軸受は継続使用可能な状態にあるものの、以下の対策が必要です。定期的な分析今後、摩耗の進行を監視するため、定期的に分析を実施することを推奨します。分析結果特性低下特性低下に係るパラメータの分析結果は良好と判断します。粘度粘度はmm/sと新油値mm/sに対する粘度変化率は-.％で、当社推奨の管理限界値である±％以内にあり、良好と判断します。全酸価添加タービン油の全酸価は、油メーカによって初期値が違うため統一した管理基準を設定するのが困難であることから、当社では管理限界値を設定しておらず、新油分析値との比較及び他の分析項目の結果より全酸価の状態判断を行います。その結果、全酸価は.mgKOH/gと新油値.mgKOH/g以内にあることから、良好と判断します。酸化安定度酸化安定度はminであり、当社推奨の管理限界値のmin以上であることから良好と判断します。有機物・有機化合物有機物・有機化合物は、IRチャートによる新油分析値との比較の結果、cm-付近に劣化の兆候を示すカルボン酸の吸収が確認されていないことから、良好と判断します。色相はL.であり、新油値のLに比較して大きな変化はないことから、良好と判断します。汚染に係るパラメータの分析結果は良好と判断します。水分はppmであり、当社推奨の管理限界値の以下であることから良好と判断します。汚染粒子数はNAS級であり、当社推奨の管理限界値のNAS級以内であることから良好と判断します。汚染度物重量はmg/mlであり、当社推奨の管理限界値のmg/ml以内であることから良好と判断します。摩耗フェログラフィーによる摩耗粒子の観察の結果、潤滑状態が正常な場合に発生する摩耗粒子、局部的に高圧・高温となる潤滑状態で発生するフリクションポリマ、外部から混入したと思われる鉄錆、樹脂等が比較的多く観察されました。異常摩耗の早期発見パラメータであるフェログラフィーのIs値がの乗とやや高く、摩耗粒子の形態観察の結果、潤滑状態が正常な場合に発生する摩耗粒子、局部的に高圧・高温となる潤滑状態で発生するフリクションポリマ、外部から混入したと思われる鉄錆、樹脂等が比較的多く観察されました。金属濃度SOAP法により金属濃度を測定した結果、潤滑箇所で発生する金属接触によって検出される錫がppm、外部から混入したと思われる亜鉛がppm、バリウム、ケイ素が共にppm、ホウ素がppm検出されました。金属濃度酸溶解法により金属濃度を測定した結果、潤滑箇所で発生する金属接触によって検出される鉄が、銅が、外部から混入したと思われる亜鉛が、カルシウム、バリウム、ナトリウム、マグネシウムが検出されました。
報告№109-09136 報告№111-000121 | 分析№109-001160 分析№111-000648 | 111-000648 | グリースおよび軸受は継続使用可能な状態にあると判断します。なお、観察された摩耗粒子には、油膜切れにより発生したシビア粒子が比較的多く確認されたため、今後さらに摩耗が進行することが懸念されました。今後は定期的に分析を実施し、摩耗の進行状況を確認することを推奨します。フェログラフィー摩耗粒子の形態で比較的多く観察された粒子は、潤滑状態が正常な場合に発生する摩耗粒子、金属潤滑部が局部的に油膜切れを起して発生するシビア粒子でした。このような摩耗粒子が観察された場合には、潤滑部では正常なマイルド摩耗、やや厳しい摩耗による凝着摩耗が発生していることが分かります。Iカップリング発光分光分析供試グリースを分析した結果、検出された金属元素は、SOAPの結果表に示すように、鉄、銅、アンチモン、ニッケル、錫、リン、亜鉛、カルシウム、アルミニウム、ナトリウムでした。これらの検出された金属元素から発生箇所を推定すると鉄、銅、アンチモン、ニッケル、錫・軸受等リン、亜鉛・グリース添加剤カルシウム、アルミニウム、ナトリウム・増ちょう剤であると思われます。このうち、機械部品が摩耗したと思われる元素はのグループです。グリースのちょう度、滴点、全酸価、IRの各データは良好でした。
報告№106-5019 報告№106-5019 | 分析№106-00960 分析№106-00960 | 106-00960 | 目的前回分析結果でフレッティングによる摩耗と銅の溶出が確認されたため、本トライボ診断はフレッティング摩耗と銅溶出の進行状況の確認を目的として実施しました。考察フレッティング摩耗精点Bを実施した結果、鉄系材料が接合されたり、勘合されていたりする部分から発生しているフレッティング摩耗の進行が確認されました。また、軸受メタルの摩耗の進行もD-SOAPの錫濃度の結果から前回のほぼ倍に到達していることが確認されました。起動停止が頻繁にあるような場合には、軟らかい軸受表面に、硬いフレッティング粒子が埋め込まれそれが原因で、起動時のトルク増大による起動開度の増加にも繋がる事がありますので、巡視の際には、起動開度の増大や、主機の発停時の軸受温度の跳ね上がり等の変化に注意して下さい。今後更に摩耗が進行することが懸念されるため、ヶ月後に精点Bを実施し、汚染状態及び摩耗の進行状況を確認されることを推奨します。尚、摩耗程度を確認するため、油量、軸受サイズおよび数量をお知らせください。これらのことは、前回に比較して、計数汚染度はランク上昇し、重量汚染度が.mg/mlからmg/mlに上昇し、当社推奨の管理限界値を超えていたことD-SOAPの結果、鉄がからppm、錫がからppmに各々上昇したこと異常摩耗の早期発見パラメータであるフェログラフィーのIs値が-.と良好の範囲にあるものの、摩耗粒子形態観察の結果、フレッティングにより発生したμm未満の赤錆、局部的に高圧・高温なる場合に発生するフリクションポリマが多く観察されたこと以上のことから判断しました。銅の溶出SOAPの結果で前回と同じく銅がppm検出されていました。この原因は以下の点が考えられます。油の添加剤成分である亜鉛系添加剤とオイルリングが反応して溶出する。オイルリングが摩耗する。及びの現象が同時に起こる。今回の銅の検出は分析の結果からの可能性が高いと推定されます。現在のところ、継続使用可能と判断できますが、油中の銅濃度が以上になった場合、別添資料鉱油の酸化に対する金属触媒の影響に示すとおり油の劣化速度が加速しますので、銅濃度は以下で管理されることを推奨します。尚、銅の溶出が増加傾向を示すような場合、油種の変更が必要です。
報告№108-0202 報告№108-0202 | 分析№108-01486 分析№108-01486 | 108-01486 | 分析の結果、SOAPの銅濃度以外のデータは良好でした。SOAPの銅濃度がppmと高い値を示していました。これは、本軸受油槽内で銅合金を使用した箇所、貴社ご提供の図面からデフレクターとバッフルという部品の溶出によるものと考えられます。これらの部品はオイルシールの役目を果たしており、シャフトとのギャップが増大し油漏れの原因になることが懸念されるため、巡視の際には、油漏れと油面の低下に注意を払い監視する必要があります。今後は、摩耗の増加、油劣化の進行を確認する必要があるため、定期的に分析を実施されることを推奨します。は良好と判断します。計数汚染度は良好と判断します。計数汚染度はNAS級と当社推奨の管理限界値のNAS級以内であり、良好と判断します。重量汚染度は良好と判断します。重量汚染度は.mg/mlと当社推奨の管理限界値のmg/ml以内であり、良好と判断します。機器の潤滑状態機器の潤滑状態は正常と判断します。SOAPの結果、銅が多く検出されました。SOAPの結果、油の添加剤成分であるリン、亜鉛が検出されました。一方、銅が検出されました。銅を使用した部分の溶出が発生していると考えられます。この溶出は検出された亜鉛系添加剤の成分と銅が反応し、溶出することが知られています。銅濃度は別紙鉱油の酸化に対する金属触媒の影響に示すように銅濃度が増加すると酸化速度が速まりますので、酸化劣化の進行状況を全酸価の変化で監視されることを推奨します。D－SOAPの結果は良好です。D－SOAPの結果、摩耗により発生する鉄および錫が検出されていないことから、良好と判断します。フェログラフィーの結果は良好です。フェログラフィーの結果、異常摩耗の早期発見パラメータであるIs値がのマイナス乗と良好の範囲にあることから、潤滑状態は正常と判断します。
報告№109-09094 報告№110-00722 | 分析№109-000900 分析№110-003341 | 110-003341_20110308 | 外輪外側のハウジングとの接触部で発生した焦げ痕は、外輪とハウジング間で微小なすき間が発生し、フレッティングやクリープが発生し、局部的に発熱したためと想定されます。このような場合、外輪軌道面と転動体の間で高圧・高温になっていることも考えられます。そこで、グリース中の摩耗粒子から、フレッティングやクリープなどの発生がないか、また、軸受軌道面において異常な摩耗は発生していないかについて確認しました。粒子の観察結果から、μm以下の鉄系摩耗粒子が比較的多く観察されたものの、フレッティングやクリープなどで発生する摩耗粒子は確認されませんでした。また、転がり軸受寿命の指標としている摩耗粒子も観察されていないことから、軸受軌道面ではフレーキングの発生はなく転がり軸受は継続使用可能と判断します。グリースのちょう度、滴点、全酸価、有機物・有機化合物の各データは良好であり、異常な発熱による劣化等は確認されませんでした。分析の結果、転がり軸受寿命の指標としている摩耗粒子が観察されていないことから、軸受軌道面ではフレーキングの発生はなく継続使用可能と判断します。また、グリースの物理的性状を示す各データは良好の範囲にあり、グリースは継続使用可能な状態にあると判断します。なお、外輪外側のハウジングとの接触部で発生した焦げ痕は、外輪とハウジング間で微小なすき間が発生し、フレッティングやクリープの発生による場合が想定されます。次回組立時にはハウジングの摩耗がないか、ベアリングのはめあいが適正になっているかについてご確認下さい。≪状態監視とパラメータ≫分析の目的および各分析のパラメータは以下の通りです。特性低下目的：グリースの分析結果から、グリースの物理的性状や劣化傾向などを確認する。全酸価JISK赤外線吸収スペクトルJISKちょう度JISK滴点JISK摩耗目的：グリース中の摩耗粒子を分析する事により、回転・摺動部の潤滑状態、摩耗劣化の程度、余寿命などを解析する。摩耗診断電子顕微鏡観察JISKX線マイクロアナリシス油中金属濃度）JISK≪分析結果≫特性低下全酸価：良好全酸価mgKOH/gは新油値のmgKOH/gに比較し高くはあるものの、有機物・有機化合物試験の結果で油劣化の兆候を示すカルボン酸の吸収が見られないことから問題は無いと判断します。赤外線吸収スペクトル：良好ちょう度：良好ちょう度値はと当社推奨の管理限界値であるから以内に留まっています。滴点：良好滴点はと新油値のに比較し低いものの、ちょう度が良好の範囲にあり、かつ、有機物・有機化合物試験の結果で油劣化の兆候を示すカルボン酸の吸収が見られないことから問題は無いと判断します。摩耗摩耗診断：良好摩耗診断の結果、μm以下の鉄系摩耗粒子が比較的多く観察されました。電子顕微鏡観察・X線マイクロアナリシス：今回は実施していません。油中金属濃度：良好油中金属濃度の結果、軸受の摩耗による鉄等は検出されませんでした。油中金属濃度：良好油中金属濃度の結果、鉄が検出されました。
報告№109-09568 報告№109-09568 | 分析№109-003514 分析№109-003514 | 109-003514 | を示す水分、全酸価、泡立ち試験の各データは良好でした。前回同様に粘度はmm/sと新油値mm/sに比較して、粘度変化率は-％で、当社推奨の管理限界値である±％以内にあるものの、低下していました。今後、粘度の低下により油膜切れが発生し、金属接触が発生することが懸念されます。潤滑状態の異常の早期発見パラメータである潤滑状態指数は、のマイナス乗と濾過設備のない機器であれば正常な潤滑状態にあると判断できます。・潤滑状態濾過設備のない機器であれば正常な潤滑状態にあると判断できますが、当該機の潤滑系にはフィルタが設置されているため、別紙インライン・オフラインフィルタの影響に示すとおり、潤滑状態が異常となり大型の摩耗粒子が発生したとしても、粒子の大部分が捕捉されてしまい正常な潤滑状態にあると誤認してしまう可能性があります。このようなフィルタの影響を考慮に入れたLCインデックスは、摩耗がやや厳しい状態に分類されるの乗領域となりました。フィルタの影響を考慮した潤滑状態指数は、前回のの乗から変化はなく、運転状態が前回と大きな差がなければ、摩耗は安定している状態にあると思われます。結論粘度の低下が確認されたものの、ギヤおよび転がり軸受は、継続続使用可能な状態にあると思われます。尚、今後は障害予防を目的に以下の対策を推奨します。粘度の低下が確認されたことから、早めの更油を推奨します。現在のところ摩耗は安定した状態にあると思われますが、運転条件によっては摩耗の進行が速まる場合も想定されるため、今後は潤滑油の分析に加えてフィルタ付着物の分析を実施し、異常な摩耗状態発生の有無を精密に確認することを推奨します。粘度は当社推奨の管理限界値内にあるものの、低下していました。粘度粘度はmm/sと新油値mm/sに比較して、粘度変化率は-％で、当社推奨の管理限界値である±％以内にあるものの、低下していました。粘度粘度は.mm/sでした。粘度指数粘度指数はでした。泡立ち試験泡立ち試験は-と新油に比較して変化はなく、良好と判断します。水分は.ppmと当社推奨の管理限界値の以下であり、良好と判断します。全酸価全酸価はmgKOH/gと新油値mgKOH/gに比較して高いものの、IRの結果で油劣化の兆候を示すカルボン酸の吸収が確認されていないことから、良好と判断します。機器の潤滑状態精密な濾過設備がない機器であれば、潤滑状態指数は正常の範囲にあると判断します。潤滑状態指数異常摩耗の早期発見パラメータである潤滑状態指数がのマイナス乗と精密な濾過設備がない機器であれば、潤滑状態指数は正常の範囲にあると判断します。
報告№109-09173 報告№109-09173 | 分析№109-001423 分析№109-001423 | 109-001423 | 分析の結果、前回に比較して計数汚染度がNAS級からNAS級にランク増加していることが分かりました。摩耗粒子の形態観察およびフィルタ表面の異物観察で外部から混入したと思われる鉄錆、砂等が観察されたことから、汚染度が高い要因は、外部混入異物の影響と考えられます。また、観察された摩耗粒子の中には、μmサイズの銅系粒子が観察されたことから、オイルリングの摩耗が発生しているものと思われます。現在の摩耗程度では直ちに問題となりませんが、今後、オイルリングの摩耗が進行した場合、潤滑油の適正なかきあげに支障が出ることもありますので、日常点検の際にオイルリングの回転状況を確認するとともに、念のためヶ月以内に再度分析を実施し、汚染度および摩耗の進行状況を確認されることを推奨します。再分析の際には、摩耗量を定量的に評価するため、今回の分析項目にSOAP／D－SOAPを追加することを併せて推奨します。尚、本設備には静電浄油機が設置されており、常時運転している場合、常に清浄な状態に保持され摩耗の変化が生じても検出されない可能性もありえます。潤滑状態をより正確に把握するには、静電浄油機の仕様および運転時間を把握すると同時に、濾過機の入口と出口から採油を実施し、その差異から濾過効率を求め、それを根拠に摩耗の進行状況を確認されることを併せて推奨します。は良好と判断します。粘度は良好と判断します。粘度はmm/sと新油値mm/sに比較して、粘度変化率は-％で、当社推奨の管理限界値である±％以内にあり、良好と判断します。水分は良好と判断します。水分はppmと当社推奨の管理限界値の以下であり、良好と判断します。全酸価は良好と判断します。全酸価は.mgKOH/gと新油値.mgKOH/gに比較して高いものの、IRの結果で油劣化の兆候を示すカルボン酸の吸収が確認されていないことから、良好と判断します。IRの結果、良好と判断します。IRの結果、油劣化の兆候を示すカルボン酸の吸収が確認されていないことから、本試料油は継続使用可能と判断します。は良好と判断します。計数汚染度は良好と判断します。計数汚染度はNAS級と当社推奨の管理限界値のNAS級以内にあり、良好と判断します。重量汚染度は良好と判断します。重量汚染度は.mg/mlと当社推奨の管理限界値のmg/ml以内にあり、良好と判断します。機器の潤滑状態フェログラフィーの結果、外部から混入したと思われる鉄錆、砂等が観察されています。フェログラフィーの結果、鉄錆や砂等の異物が観察されています。異常摩耗の早期発見パラメータであるフェログラフィーのIs値がのマイナス乗と良好の範囲にあるものの、摩耗粒子の形態観察で外部から混入したと思われる鉄錆、砂等が観察されています。
報告№109-09136 報告№112-00588 | 分析№109-001160 分析№112-002420 | 112-002420 | 、汚染状態、摩耗状態ポンプ減速機と潤滑油は、継続使用可能な状態であるため、分解点検の必要はないと判断します。但し、観察された油中粒子には、異物の切削作用の影響で発生する切削摩耗や、油膜が局部的に破断する凝着摩耗で発生した摩耗粒子が観られたことから、今後の摩耗進行を傾向監視するため、＜以下のに示す＞対策を推奨します。余寿命予測フェログラフィーのIs値は、前回に比較しての乗から変化はなく、平衡状態で安定した潤滑状態になっていることがわかります。このような安定した潤滑状態では、異常な方向に向かう上昇角を示さないことからIs値による余寿命予測はできませんが、前回と今回のデータを比較した結果から判断すると、少なくとも年程度の間は継続して使用が可能な状態にあると判断します。定期的なトライボ診断トライボ診断は、潤滑油を分析し、潤滑油の性状を調査して継続使用が可能か、更油すべきかの評価を行うことはもとより、ギヤや転がり軸受、すべり軸受などの潤滑状態も評価する設備診断技術ですが、農業用の設備では稼働率にもよるものの年に回程度の診断により、そのデータの変化から異常の兆候を早期に発見することや、分解点検の必要性を判断することが可能となります。今回の分析データでは、潤滑油中に摩耗速度の早い摩耗形態の切削摩耗および凝着摩耗が確認されたことから、今後も定期的な分析診断により設備状態を把握することを推奨します。濾過油中の汚染度が高いことから、摩耗粒子や異物等がギヤ歯面や軸受軌道面に噛み込むことによる摩耗の進行が懸念されるため、濾過を推奨します。バックラッシによる評価トライボ診断では、バックラッシの増加量を分析結果から計算できますが、今回は計算に必要な歯幅に関する情報が不足していたため、仮定して計算しております。不足している情報をお知らせ頂ければ、より正確な診断を行うことが出来ますので、可能であれば情報をお知らせ下さい。はフェログラフィーおよびSOAP-Tの結果から総合的に判断した結果、傾向管理が必要な状態にあると考えられます。フェログラフィー【定量分析：Is値】Is値は異常摩耗の早期発見パラメータのつで、摩耗粒子を定量化するために用います。Is値は前回に比較しての乗から変化はなく、低い値でした。フェログラフィー【定性分析：摩耗粒子および摩耗形態観察】分析結果から比較的多く観察された粒子は、以下の通りでした。正常な摩耗粒子・潤滑状態が正常なマイルド摩耗により発生。切削粒子・異物や金属表面の微小突起による切削摩耗により発生。シビア粒子・潤滑状態がやや厳しい凝着摩耗により発生。金属潤滑部が局部的に油膜切れを起していると考えられます。観察された摩耗粒子の中でも切削粒子は、注意が必要です。減速機で切削摩耗が発生した場合、減速機内部で使用されている転がり軸受が切削摩耗により生じた軌道面の損傷が起点となって、寿命が分の程度に低下することがあることから、切削摩耗には十分注意する必要があります。切削摩耗の発生原因となる混入異物が残留している場合、この異物により切削摩耗が継続して発生する可能性があります。Iカップリング発光分光分析【SOAP-T】検出された金属元素から発生箇所を推定すると、以下の通りでした。鉄、鉛、ニッケル、錫、亜鉛・ギヤ、軸受等リン・添加剤カルシウム、ナトリウム・外部混入異物バックラッシご提供いただいた減速機に関する情報から、スパイラルベベルギヤであり、この部分のバックラッシを求めました。尚、歯幅が不明でしたのでmmと仮定しました。その結果、減速機のギヤ歯面に摩耗が集中していたと仮定した場合、バックラッシの増加量は約.μmと推定されました。バックラッシ増加分の上限値は、メーカにより差異はあるものの、当社の推奨するバックラッシは、一般に推奨されるμmを管理目安にしています。この値に比較して十分に小さい値であり、前回に比較してSOAP-Tの鉄濃度が減少していることから、摩耗は安定しているものと推定されます。計数汚染度は、当社推奨の管理限界値に到達していました。計数汚染度計数汚染度は、NAS級と当社推奨の管理限界値NAS級に到達していました。重量汚染度は、.mg/mlでした。光学顕微鏡写真重量汚染度で濾過したフィルタ表面上の夾雑物を光学顕微鏡で観察した結果、金属片、鉄錆、砂等が観察されました。は良好と判断します。粘度粘度は、.mm/sと新油値mm/sに比較して、粘度変化率は-％で、当社推奨の管理限界値である±％以内にあり、良好と判断します。水分は、.ppmと当社推奨の管理限界値の以下にあり、良好と判断します。酸価は、.mgKOH/gと新油値.mgKOH/g以下にあり、良好と判断します。IRIRチャートの結果、新油と使用油のスペクトルパターンはほぼ一致し、また、油劣化の兆候を示すカルボン酸の吸収が確認されていないことから、良好と判断します。
報告№109-09136 報告№112-00624 | 分析№109-001160 分析№112-002688 | 112-002688 | 潤滑油は継続使用可能な状態にあると判断します。粘度、全酸価、IR、RBOTの各データは良好でした。油の余寿命は、使用油の使用期間または使用時間が不明であったため、ご依頼の油の余寿命に関する検討は行えませんでした。ただし、今回の結果がmin、新油値がminであったことから、酸化防止剤の残存量は％でした。可能であれば、使用期間、あるいは使用時間の情報をご提供下さい。水分は良好でした。
報告№111-00058 報告№111-00058 | 分析№111-000349 分析№111-000349 | 111-000349 | ちょう度値はと新グリース値に比較して低下し、当社推奨の管理下限値を超えていることから、硬化していることが分かりました。硬化したグリースを使用した場合、油分の流動性がなくなり、軸受等で良好な油膜が保持されにくくなる可能性があります。グリースが硬化していたため、グリースを交換されることを推奨します。≪状態監視とパラメータ≫分析の目的および各分析のパラメータは以下の通りです。特性低下目的：グリースの分析結果から、グリースの物理的性状や劣化傾向などを確認する。全酸価JISK赤外線吸収スペクトルJISKちょう度JISK滴点JISK摩耗目的：グリース中の摩耗粒子を分析する事により、回転・摺動部の潤滑状態、摩耗劣化の程度、余寿命などを解析する。摩耗診断電子顕微鏡観察JISKX線マイクロアナリシス油中金属濃度JISK≪分析結果≫特性低下全酸価：良好全酸価.mgKOH/gは新油値の.mgKOH/g以内にあることから問題は無いと判断します。赤外線吸収スペクトル：良好ちょう度：要処置ちょう度値はと当社推奨の管理下限値であるを超えていました。滴点：良好滴点はと新油値のに比較し変化はないことから問題は無いと判断します。摩耗摩耗診断電子顕微鏡観察・X線マイクロアナリシス：今回は実施していません。油中金属濃度：今回は実施していません。
報告№104-0378 報告№105-6005 | 分析№104-02669 分析№105-00259 | 105-00259 | 回目の初期試験を実施した結果、前回と同じく計数汚染度がNAS級以上と当社推奨の管理限界値を超えていました。摩耗粒子形態観察及び光学顕微鏡写真で銅合金や鉄系の摩耗粒子が観察され、D－SOAPの結果、メタルの主成分である錫が検出されていることから、汚染の要因は、前回同様にオイルリングとメタルの摩耗によることが確認されました。オイルリングの摩耗は、オイルリングの振れ回りが原因と考えられます。今後、潤滑油を適正にかきあげることができなくなるなどの原因で油膜切れを発生させることが懸念されます。現在のところ、計数汚染度、D－SOAP、フェログラフィーの各データが減少傾向を示し摩耗が安定しつつあると思われますが、いずれもやや高い値を示しているため、直近の巡視時にオイルリングの回転状況と振れ回り状況を確認すると共に、至急濾過を実施されることを推奨します。濾過が実施出来ない場合は、ヶ月以内に精点Bを実施し、汚染状況及び摩耗の進行状況を確認されることを推奨します。これらのことは、前回に比較して、計数汚染度は等級に変化がないもののNAS級以上と当社推奨の管理限界値を超えていたことSOAP／D-SOAPの鉄、銅、錫濃度が検出されたこと異常摩耗の早期発見パラメータであるフェログラフィーのIs値がの乗とやや高く、摩耗粒子形態観察の結果、銅合金が観察されたこと以上のことから判断しました。
報告№109-09136 | 分析№109-001160 | 113-002550 | 対象設備は継続使用可能な状態にあると判断します。但し、SOAP-Tでカルシウム固形分が非常に高い値で検出されたこと、そしてメタル成分が検出されたことから以下の対策を推奨します。更油と次回点検でピストンリング、シリンダライナの点検当該機の油中からカルシウム化合物が非常に高い濃度で検出されたため、この化合物がコンロッドメタルやクランクメタルの摩耗を促進させる懸念があることから、更油を推奨します。また、化合物発生の原因は、ピストンリング、シリンダライナの摩耗によって燃焼ガスのシール性が低下し、燃焼ガス中の硫黄分と油中のカルシウム添加剤が反応するためと考えられます。そのため、次回点検ではピストンリング、シリンダライナの摩耗状態の点検を推奨します。次回点検でコンロッドメタルとクランクメタルの点検SOAP-Tでメタルの主成分である錫がppm、ニッケルがppm、鉛がppm、銅が.ppm検出されたことから、コンロッドメタル、クランクメタルが局部的に摩耗していると推定されます。ケルメットの摩耗範囲が広がった場合、エンジントラブルに直結することから、傾向分析による監視と同時に、次回点検時にはコンロッドメタル、クランクメタルの点検を推奨します。定期的な分析今後の凝着摩耗の推移を監視するため、定期的な分析実施を推奨します。新油の分析酸価は、油の性能を評価するパラメータの一種です。油の性能低下は、新油との比較が必要なことから、未使用油の提供および分析による比較評価を推奨します。異常摩耗の早期発見のパラメータであるIs値は、レベルとやや高い値でした。また、潤滑部の摩耗が認められたため、定期的に潤滑油分析を実施し、摩耗推移を監視することが有用と考えます。フェログラフィーで比較的多く観察された粒子は、以下の通りです。正常な摩耗粒子・潤滑状態が正常なマイルド摩耗により発生。黒錆・潤滑状態がやや厳しい凝着摩耗により発生。局部的な厳しい金属接触と高い摩擦熱が発生していたことを示します。黒錆は、摩擦面が将来的に異常摩耗へ進展する可能性を示唆しているため、傾向監視が有用と思われます。詳細は、別紙傾向監視が必要な摩耗粒子をご覧ください。コンロッドメタル、クランクメタルの摩耗SOAP-Tでメタルの主成分である錫がpm、ニッケルがppm、鉛がppm、銅が.ppm検出されたことから、コンロッドメタル、クランクメタルが局部的に摩耗していると推定されました。ディーゼルエンジンのメタルは、別紙コンロッドメタル・クランクメタルの摩耗に示すように、一般的にホワイトメタル層、ニッケル層、銅と鉛の合金であるケルメット層の順に積層構造になっています。今回、ケルメット層の銅、鉛が検出されたことから、ホワイトメタルの一部が摩耗により消失し、その下にあるケルメット層の摩耗が発生している可能性があります。ケルメットの摩耗範囲が広がった場合、エンジントラブルに直結することから、傾向分析による監視と同時に、次回点検時にはコンロッドメタル、クランクメタルの点検を推奨します。固形カルシウム化合物の生成SOAP-Tでカルシウムが検出されました。この固形カルシウムは、潤滑油に混入した燃焼ガス中の酸成分がカルシウム添加剤と中和反応して生成される比較的硬い化合物のため、摺動面に噛み込み、切削摩耗が進行することが懸念されます。詳細は、別紙固形カルシウム化合物の生成をご覧ください。銅を使用した箇所の溶出・摩耗SOAP-Tの結果、銅が.ppm検出されました。当該設備の様に亜鉛系添加剤が含まれる潤滑油を使用した場合、潤滑系統内で銅および銅合金が亜鉛系添加剤の影響により腐食、溶出することが知られています。今回検出された銅は、この溶出と摺動部の摩耗により発生したものと考えられます。今後、別紙鉱油の酸化に対する金属触媒の影響に示すように濃度の増加に伴い酸化速度が速まる可能性があります。ニッケルを使用した箇所の溶出・摩耗SOAP-Tの結果、ニッケルがppmと比較的高い値で検出されました。発生箇所が、ニッケルメッキを施している箇所であった場合、耐食性が低下し、腐食に進展することが懸念されます。粘度、水分、塩基価の各データは良好です。酸価は.mgKOH/gでした。当社に新油値のデータがないことから比較評価できませんでした。
報告№108-0204 報告№108-0199 | 分析№108-01503 分析№108-01462 | 108-01462 | 、潤滑状態を確認する。今回の採油は、対象設備の停止中にドレン弁から実施しているため、油循環中に採油した場合に比較し、油中粒子の沈降の影響を受け、分析データが高濃度に出る可能性があります。今回の分析は以上のことを踏まえて結果を検討しました。分析の結果、摩耗粒子の形態観察で金属接触が厳しい場合に発生するシビア粒子がやや多く観察されました。観察された摩耗粒子は、潤滑状態が厳しい場合に発生する摩耗粒子が観察されたことから、今後更に摩耗が進行することが懸念されるため、運転を再開している場合、今回の分析項目に計数汚染度、SOAP／D－SOAPの分析項目を追加して、再度分析を実施し、汚染度および摩耗の進行状況を確認されることを推奨します。一方、を示す粘度、水分、全酸価、RBOTの各データは良好の範囲にあることから、この油は継続使用可能と判断します。尚、上述しましたように今回の採油は対象設備の停止中の採油であるため、油中の摩耗粒子などが平均的に分散した状態とはいえない状態で採油されている可能性があります。採油は、粒子の沈降の影響を少なくすることが重要であり、そのため油中粒子が均一な分散状態で実施されることを併せて推奨します。
報告№105-0217 | 分析№105-01463 | 105-01463 | 本試験は、油の性状・汚染状態・軸受の潤滑状態を確認し、年間使用した軸受が継続使用可能かを判断するためにトライボ診断を実施しました。分析の結果、本軸受は、更油、或いは潤滑油の濾過を実施して年間で発生した摩耗粒子を除去すれば継続使用が可能な状態にあると判断できました。年間の潤滑状態は、潤滑油中の摩耗粒子の観察結果から、軸受の継続使用には問題ない範囲で、潤滑部分のごく一部でやや厳しい潤滑箇所があり、これが原因で油膜切れが発生し金属同士が接触した凝着摩耗と、油膜に入り込んだ異物の影響で発生する切削摩耗とが混在して発生していることがわかりました。中でも、摩耗進行速度が速い切削摩耗が発生している場合、転がり軸受の寿命は分の程度に低下することが知られているため摩耗進行状況には注意が必要です。そのため、軸受の継続使用の条件として、更油や濾過によって油槽内を清浄にすることが必要で、これらの措置をとった後は、摩耗の進行状況を把握するため、ヶ月以内に再度トライボ診断を実施することを推奨します。このことは、計数汚染度がNAS級とやや高いこと異常摩耗の早期発見パラメータであるフェログラフィーのIs値がの乗とやや高く、摩耗粒子形態観察の結果、異物の噛み込みにより発生する切削粒子、金属接触が厳しい場合に発生するシビア粒子が多く観察されたことSOAP／D－SOAPの結果、ベアリングの摩耗により発生した鉄が検出されたこと以上のことから判断しました。尚、を示す粘度、水分、全酸価、IRの各データが良好であることから、この油は汚染の回復を実施することで継続使用は可能と判断します。
報告№108-5071 報告№112-00598 | 分析№108-02721 分析№112-002554 | 112-002554 | 潤滑油は継続使用可能な状態にあると判断します。但し、酸価が上昇しており、今後の障害予防のため、以下の対策を推奨します。分析周期の短縮今後、酸価の上昇が予想されますので、分析周期を短縮して傾向監視を強化することを推奨します。酸価は、前回の.mgKOH/gから.mgKOH/gに上昇していました。現在のところ、IRで油劣化の兆候を示すカルボン酸の吸収が確認されていないことから、継続使用可能な状態にあると判断しますが、酸価が上昇し始めていることから、今後の劣化進行に注意が必要です。水分がppmと新油値ppmに比較してやや高い値でした。使用油であるAlphasynPGは、ポリグリコールベースの合成ギヤオイルであるため、水分を吸収しやすい特性があります。前回に比較して増加していました。分析結果水分が新油に比較して若干高い値でした。粘度粘度は.mm/sと新油値.mm/sに比較して、粘度変化率は-％で、当社推奨の管理限界値である±％以内にあり、良好と判断します。泡立ち試験泡立ち試験は-であり、新油と同レベルにありました。水分はppmと新油値より高い値でした。酸価は.mgKOH/gと新油値.mgKOH/gに比較して高いものの、IRの結果で油劣化の兆候を示すカルボン酸の吸収が確認されていないことから、良好と判断します。
報告№102-6091 | 分析№102-01739 | 102-01739 | 分析の結果、水分、フェログラフィーを除く項目は良好でした。水分がppmと管理限界値にあるものの、やや高い値でした。結露等による水分の混入が考えられますので、ヶ月に度水分分析を実施し、増加の有無を確認されることを推奨します。一方、フェログラフィーの結果、フレッティングによる摩耗及び疲労摩耗の初期段階にあることが確認され、電動サーボのボールネジ部は継続使用可能な状態にあると判断します。それは以下の摩耗粒子が観察されたことから確認できました。疲労摩耗により発生した薄い鉄系摩耗粒子の発生量が極微量である。微振動により発生したフレッティング粒子が支配的である。局部的に高温、高圧になった場合に発生するフリクションポリマが若干みられるが、高温、高圧の影響で油は劣化していない。現在のところ、異常摩耗の早期発見パラメータである、Is値がの乗と、損傷程度は軽微であると思われます。今後は、疲労摩耗の進行状況を確認するため、ヶ月後に精点Bを実施されることを推奨します。尚、ヶ月後の分析データが良好であれば、分析周期を引き伸ばすことも検討できます。
報告№109-09136 報告№110-00198 | 分析№109-001160 分析№110-000766 | 110-000766 | ・油中金属濃度SOAP／D－SOAPの結果、メタルの主成分である錫が比較的多く検出され、軸受メタルの摩耗が確認されました。この錫濃度ppm、油量Lから、メタルの摩耗体積および摩耗深さを以下に示す式で求めたところ、錫の摩耗体積＝錫濃度×-×油量×.×÷錫密度＝×-××.×÷.＝.平均的な摩耗深さ＝摩耗体積÷摩耗面積×＝.÷×＝メタル表面の平均的な摩耗深さはμmとなり、初期のメタル表面粗さをsと仮定すると、メタル表面には鏡面になっている部分があることが判りました。・汚染度計数汚染度は、NAS級と良好でした。結論軸受メタルの表面には、鏡面になっている部分が発生しており、油膜が保持できにくい状況になっていると推定されました。軸受メタル表面では油膜が保持できにくい状況になっており、軸受の焼損に繋がることが懸念されます。軸受の摩耗深さをより正確に評価するため、直近のメタル交換からの運転時間、現在の使用油の使用時間をお知らせください。また、主機停止時に軸受温度の跳ね上がり現象が確認されている場合がありますので、念のため、温度チャートをご確認下さい。この現象が確認されている場合は、突然の障害を予防するため、分解点検を実施することを推奨します。
報告№104-6037 | 分析№104-00621 | 104-00621 | 精点Aを実施した結果、メタルの摩耗と鉄を使用した箇所、例えば、主軸や軸受の支持部等の鉄系材料を使用した箇所の摩耗が確認されましたが、計数汚染度がNAS級、異常摩耗の早期発見パラメータであるフェログラフィーのIs値がのマイナス乗と良好の範囲にあるため継続使用可能な状態にあると判断します。但し、起動・停止時に、すべり速度が遅くなる時点で発生する摩耗粒子が、摩耗粒子の形態観察の結果と摩耗粒子の計数結果から観察されています。起動・停止時の周速の遅い状態は避けることが出来ないため、摩耗は徐々に進行する事が予想されます。念のため、ヶ月以内に精点Bを実施し、摩耗進行の有無を確認することを推奨します。これらのことは、異常摩耗の早期発見パラメータであるフェログラフィーのIs値が、.と良好の範囲にあるものの、摩耗粒子形態観察で、摩擦熱が高い場合に発生するフリクションポリマ、黒錆がやや多く見られたことD－SOAPで、鉄が、メタルの主成分である錫が検出されたこと以上のことから判断しました。
報告№107-0058 報告№107-0160 | 分析№107-00240 分析№107-00912 | 107-00912 | 濾過前の試料油を分析した結果、計数汚染度が前回NAS級から今回NAS級にヶ月でランク増加し、メタルの主成分である錫がSOAPでppm、D－SOAPでppm検出されました。前回濾過後に比較して錫濃度がSOAPでppmからppm、D－SOAPでからppmに増加しており、錫濃度が増加した原因は、前回から今回分析までの間にメタルの摩耗が発生していたと考えられます。摩耗の程度を確認するため、年月日のオーバーホールから今回までの錫濃度の増加量から平均的な摩耗深さを計算した結果、油量をリットル、メタルの初期の表面粗さをRmaxμmと仮定した時の摩耗深さはμmとなり、仮定した油量に間違いがなければ、軸受表面は既に鏡面状態になっている部分があり、油膜切れが発生しやすい状況になっていると考えられます。SOAP／D－SOAPで濾過後の錫濃度が減少しているものの、濾過だけでは摩耗の原因を取り除くことは出来ず、摩耗が進行することが懸念されます。今後も、錫濃度の増加に注意が必要です。尚、より正確に診断を行うため、設備油量をお知らせ下さい。
報告№109-09205 報告№109-09205 | 分析№109-001557 分析№109-001557 | 109-001557 | 泡立ち試験の結果は、-と新油値の-に比較して低い値でした。消泡性能が高く、継続使用可能な範囲にあります。また、を示す粘度、水分、全酸価の各データが良好の範囲にあることから、継続使用可能と判断します。機器の潤滑状態潤滑状態の異常の早期発見パラメータである潤滑状態指数は、の乗と濾過設備のない機器であれば、正常な潤滑状態にあると判断できます。当該機の潤滑系は、油中汚染粒子を濾過するフィルタが設置されているため、別紙インライン・オフラインフィルタの影響に示すとおり、潤滑状態が異常となり大型の摩耗粒子が発生したとしても発生した粒子の大部分が捕捉されてしまい、結果として正常な潤滑状態にあると誤認してしまう可能性があります。そのため、フィルタの影響を考慮に入れLCインデックスを求めたところ、その結果は摩耗がやや厳しい状態に分類されるの乗領域となりました。計算により求めたLCインデックスがこの値であれば、ギヤおよび転がり軸受の継続続使用は可能と思われます。但し、LCインデックスが前回のの乗から今回の乗へと潤滑状態の厳しさが桁上昇したことから、摩耗の進行が懸念されます。今後の状態変化を把握するためヶ月後に再度分析を実施し、疲労摩耗の進行状況を確認することを推奨します。は良好と判断します。粘度は良好。粘度は.mm/sと新油値.mm/sに比較して、粘度変化率は-.％で、当社推奨の管理限界値である±％以内にあり、良好と判断します。粘度はmm/sとなっています。粘度はmm/sとなっています。粘度指数はとなっています。粘度指数はとなっています。泡立ち試験は良好。泡立ち試験は-と新油値に比較して低く、消泡性能が高いことから、良好と判断します。水分は新油値より若干高い値となっています。水分はppmと新油値より若干高い値となっています。全酸価は良好。全酸価は.mgKOH/gと新油値.mgKOH/gに比較して高いものの、IRの結果で油劣化の兆候を示すカルボン酸の吸収が確認されていないことから、良好と判断します。機器の潤滑状態精密な濾過設備がない機器であれば、潤滑状態指数は正常の範囲にあると判断します。潤滑状態指数は正常の範囲にあると判断します。異常摩耗の早期発見パラメータである潤滑状態指数がの乗と精密な濾過設備がない機器であれば、潤滑状態指数は正常の範囲にあると判断します。
報告№102-0263 | 分析№102-02625 | 102-02625 | 今回の採油が、オイルリフタ入側のストレーナ部より実施しているため、試料油中の摩耗粒子が全体を代表させることは出来ません。しかし、少なくとも、軸受表面でやや厳しい金属接触が発生していることが確認できます。それは、D－SOAPの結果、スラストランナーの主成分である鉄と錫が検出され、フェログラフィーの摩耗粒子形態観察の結果、金属接触が厳しく、且つ、摩擦熱が高い場合に発生する鉄系の球状粒子が多くみられることから判断できました。更に、フレッティングにより発生したμm以下の微小な赤錆が多くみられており、この赤錆はポンプの振動でも発生しますが、○○殿の情報によれば、今回の採油箇所がオイルリフター用ポンプに入る前のストレーナ部であることから、軸受油槽内部で発生したと考えられます。したがって、フレッティングの発生箇所は、スラスト軸受台金支持部、スラストランナーの支持部、下部ガイド軸受台金支持部などが考えられます。以上のことから、上記フレッティング発生箇所に調整不足が発生している箇所があり、停止時にメタルコンタクトが発生しているか、フレッティングにより発生した摩耗粒子等がスラストメタル表面に埋め込まれる等して介在し、停止時に油膜切れが発生していることが考えられます。メタルの摩耗程度を把握するため、油中の摩耗粒子が均一に分散した箇所から採油・分析を再度実施されることを推奨します。
報告№102-0007 | 分析№102-00067 | 102-00067 | 分析の結果、計数汚染度、重量汚染度を除く項目は良好でした。計数汚染度がNAS級と当社推奨の管理限界値に到達し、重量汚染度がmg/mlと当社推奨の管理限界値を超えていました。この汚染状態ではバルブの動作障害やストレーナの目詰まりの発生が懸念されます。光学顕微鏡写真の結果、茶色のスラッジが確認され、且つ、D－SOAPで油の添加剤成分のリンと亜鉛が検出され、更に、フェログラフィーで、外部から混入した鉄錆、砂が多く見られることから、汚染の要因は、油の劣化に伴い添加剤成分が析出し、発生したスラッジと外部から混入した異物により汚染されているものと判断できました。このスラッジは電磁弁等のバルブ類の動作障害やストレーナの目詰まり等を発生させる原因になりますので、予防措置として早急に更油と同時に除去されることを推奨します。除去方法は、スラッジを溶解・分散し無害化する当社製清浄分散剤TS－を更油前に投与し、無害化することが最も有効です。有効性を確認する目的で、本試料油を使用し溶解・分散効果を確認した結果、下表に示す通り、スラッジの除去率は、TS－が％で％、％では％除去されることが確認できました。TS－を投与した後は、スラッジが溶解したことでスラッジに粘着していた無機系の汚染物質が油中に出てきますので、必ず濾過を実施し除去する必要があります。尚、今回確認されたスラッジは、使用油独特の添加剤による特性により発生していると思われ、特に、ポンプ内で発生する断熱圧縮で発生する高温で劣化する場合に発生すると考えられています。再発防止には、油種の変更が最適ですので、油種変更を推奨します。
報告№105-8011 報告№105-0111 | 分析№105-00505 分析№105-00734 | 105-00734 | 本試験は、トライボ診断を実施し、軸受の潤滑状態、汚染状況、油の劣化状態を確認することを目的としました。軸受の潤滑状態ベアリング軌道面に金属接触が厳しい場合に発生するシビア粒子、若干疲労摩耗が発生しているものの、転がり軸受の寿命の指標となるフレーキングの発生が確認されていないことから、現在のところ、ベアリングは継続使用可能な状態にあると判断します。尚、摩耗粒子形態観察の結果、油膜切れにより発生した摩耗粒子や微振動により発生した摩耗粒子が観察され、今後、更に摩耗が進行する場合があり、念のため、ヶ月後に再度分析を実施し、摩耗の進行状況を確認されることを推奨します。汚染状況計数汚染度がNAS級、重量汚染度がmg/mlとやや汚染されていました。油の劣化状態油の劣化状況を確認するために実施した粘度、水分、全酸価、IRの各データが良好であることから、この油は継続使用可能と判断します。
報告№104-0378 報告№104-0416 | 分析№104-02669 分析№104-02910 | 104-02910 | 分析の結果、この油は継続使用可能な状態にあると判断します。これらのことは、計数汚染度がNAS級と良好であったこと重量汚染度が.mg/mlと良好であったことを示す粘度、水分、全酸価、IR、RBOTの各データが良好であったこと以上のことから判断しました。尚、入口弁操作油には静電浄油機が設置されており、摩耗状況を確認するためには、油清浄機の濾過性能を考慮して解析する必要があります。解析を進めるためには、浄油機の入口と出口から採油を実施し、正確な濾過効率を元に摩耗の進行状況を確認されることを推奨します。
報告№109-09136 報告№111-00003 | 分析№109-001160 分析№111-000007 | 111-000007 | 潤滑油および対象設備は継続使用可能な状態にあると判断します。但し、シリンダ内壁やポンプ内部で凝着摩耗の進行が確認されているため、定期的に分析を実施し、摩耗の進行状況を確認することを推奨します。
報告№107-6019 報告№107-0211 | 分析№107-01038 分析№107-01162 | 107-01162 | 軸受の異常の有無を確認する。油清浄器出口側から採取した試料油を分析した結果、油清浄器入口側同様にを示す粘度、水分、全酸価、IRの各データは良好の範囲にあり、汚染状態を確認する重量汚染度は、当社推奨の管理限界値内にあり、良好と判断します。一方、を確認するために実施したフェログラフィーの結果、異常摩耗の早期発見パラメータであるIs値が、油清浄器入口側同様にの乗とやや高い値を示していました。しかし、摩耗粒子形態観察では入口側で確認されたシビア粒子は観察されず、金属接触が厳しく、且つ、摩擦熱が高い場合に発生する球状粒子、外部から混入したと思われる鉄錆、砂等がやや多く観察されました。球状粒子は、異常の兆候を示す形態のパラメータで、この摩耗粒子が発生する場合、潤滑状態に注意が必要です。球状粒子の発生原因は、一般に、溶接工事、溶接作業などによる溶接スパッタの混入、電食による発生、厳しい金属接触による摩耗、が考えられます。球状粒子の発生原因が、の溶接スパッタの混入であった場合、油清浄器の出口側に汚染物が滞留する箇所が存在するか、または、油清浄器に捕捉された汚染物が流出していることなどが考えられますので、油清浄器の濾過材の性能及び使用時間を確認するとともに、採油箇所を再検討する必要があると思われます。が考えられる場合は、原因を取り除かなければ球状粒子は増加すると考えられます。ヶ月以内に再度分析を実施し、この球状粒子の増加の有無を確認することを推奨します。尚、より精密に診断を行うため、次回分析時には、計数汚染度、SOAP／D－SOAPを追加実施されることを推奨します。
報告№107-4553 報告№107-4553 | 分析№107-02753 分析№107-02754 | 107-02754 | トライボ診断の結果、潤滑油の基本特性、摩耗、汚染について以下のことが分りました。基本特性油の基本特性としての粘度、全酸価、全塩基価は新油データを基準として評価しますが、今回は油名が不明であったため、比較評価は出来ませんでした。正確な評価には、新油値、或いは新油の提供が必要です。IRの結果、油劣化の兆候を示すカルボン酸と思われる吸収が確認されたことから、油が劣化している可能性が考えられました。摩耗状態油中摩耗粒子の観察結果から、摺動面の潤滑はマイルドな状態にあることが確認出来ました。弊社では、潤滑状態の過酷度を知るパラメータとして、摩耗粒子を測定し定量化するIs値を適用しています。今回、このパラメータによる評価をした結果、本試料の潤滑状態が混合潤滑領域の初期段階にあることが分かり、摩耗が更に進行する可能性があることが分かりました。汚染状態エンジンオイルの汚染度は、高い値でした。汚染度が高い要因は、SOAPで鉄、油の添加剤成分であるカルシウムが比較的多く検出されたことから、摺動面の摩耗や油の添加剤成分の析出によるものと思われます。総合判断油劣化が確認され、汚染度が高いことから、更油を実施する必要があります。採油後の再分析の採油周期は、油量、ポンプ吐出油量、ラインフィルタの精度により計算出来るため、これら情報の提供により計算しますので、計算が必要な場合は弊社担当者に連絡をお願いします。
報告№109-09209 報告№109-09209 | 分析№109-001583 分析№109-001592 | 109-001592 | 分析の結果、全てのデータが良好であることから、この油は継続使用可能と判断します。特性低下全ての項目が良好の範囲にあったことから、特性低下は認められず良好と判断します。粘度は良好と判断します。粘度は.mm/sと新油値.mm/sに対する粘度変化率は-.％で、当社推奨の管理限界値である±％以内にあり、良好と判断します。全酸価は良好と判断します。全酸価は.mgKOH/gと新油値.mgKOH/gに比較して若干高くなっていたものの、今回の分析結果には劣化の兆候として現れる有機物・有機化合物が確認されていないことから基油は良好と判断します。基油は良好と判断します。酸化劣化の兆候のパラメータである有機物・有機化合物は、今回の分析結果で確認されなかったことから、基油には劣化兆候はなく良好と判断します。酸化安定度は良好な範囲にありました。酸化安定度は、新油値と比較して十分に残存していることが必要ですが、今回の分析結果は新油の%が残存しており、当社推奨の管理限界値の％以上であったことから、良好と判断します。汚染水分濃度は管理限界値以下で汚染されておらず、清浄であると判断します。水分濃度は良好と判断します。水分濃度はppmと当社推奨の管理限界値の以下であり、良好と判断します。
報告№102-4510 報告№102-4510 | 分析№102-01414 分析№102-01414 | 102-01414 | 本試料油は、主機停止後時間後に採油を実施しており、油中の粒子が沈降し、粒子濃度の低い個所を採油した可能性があります。今後、採油を実施する場合は、可能であれば主機運転中、又は、停止直後に油槽中層部から採油を実施されることを推奨します。は良好と判断します。粘度は良好と判断します。粘度は.mm/sと新油値mm/sに比較して、粘度変化率は％で、当社推奨の管理目安である±％以内にあり、良好と判断します。水分は良好と判断します。水分はppmと当社推奨の管理目安の以下であり、良好と判断します。全酸価は良好と判断します。全酸価は.mgKOH/gと新油値.mgKOH/gに比較して、変化はなく、良好と判断します。IRの結果、良好と判断します。IRの結果、カルボン酸の吸収は見られないことから、良好と判断します。は良好と判断します。計数汚染度は良好と判断します。計数汚染度はNAS級と当社推奨の限界値のNAS級に比較して清浄でした。重量汚染度は良好と判断します。重量汚染度は.mg/mlと当社推奨の管理目安のmg/ml以下であり、良好と判断します。機器の潤滑状態軸受の潤滑状態は正常と判断します。SOAPの結果は良好です。SOAPの結果、金属元素は検出されませんでした。D－SOAPの結果は良好です。外部から混入したと思われるナトリウムが僅かに検出されましたが、軸受の摩耗を示す錫は検出されず、良好と判断します。フェログラフィーの結果は良好です。摩耗の過酷度を示すフェログラフィーのIs値が.と低く、外部から混入した異物が若干見られるものの、SOAP／D－SOAPの結果から、メタルの主成分である錫が検出されていないことから、軸受の潤滑状態は良好と判断します。
報告№109-09136 報告№112-00087 | 分析№109-001160 分析№112-000241 | 112-000241 | 潤滑油および軸受は継続使用可能な状態にあると判断します。但し、今後も摩耗の進行を傾向監視するため、以下の対策を推奨します。再分析凝着摩耗の進行を監視するため、ヶ月後に再分析を実施し、分析データによる摩耗の進行状況を確認することを推奨します。フェログラフィーIs値は異常摩耗の早期発見パラメータのつで、摩耗粒子を定量化するために用います。前回に比較してIs値はの乗から乗に上昇し、潤滑状態はやや厳しいと判断できます。摩耗粒子の形態で比較的多く観察された粒子は、潤滑状態が正常な場合に発生する摩耗粒子金属潤滑部が局部的に油膜切れを起して発生するシビア粒子でした。これらの摩耗粒子が観察された場合、潤滑部で発生している摩耗形態は、正常なマイルド摩耗潤滑状態がやや厳しい凝着摩耗であることが分かります。Iカップリング発光分光分析【SOAP／D－SOAP】検出された金属元素は、SOAP／D－SOAPの結果表に示すように、鉄、カルシウム、バリウム、ナトリウムでした。検出された金属元素から発生箇所を推定すると鉄・軸受等バリウム・オイル添加剤カルシウム、ナトリウム・外部混入異物であると思われます。このうち、機械部品が摩耗したと思われる元素はのグループです。前回に比較して計数汚染度はNAS級からNAS級にランク上昇したものの、管理限界値内にあり、良好と判断します。前回同様にIR、RBOTの各データは良好でした。
報告№108-5064 報告№108-5064 | 分析№108-02435 分析№108-02435 | 108-02435 | トライボ診断の結果、泡立ち試験を除く項目は良好です。泡立ち試験の結果は、一般的には消泡性能が低くいと判断できる値の-ですが、新油値の-と同レベルにあったため、良好と判断します。機器の潤滑状態潤滑状態指数はのマイナス乗と濾過設備のない機器であれば正常な潤滑状態にあると判断できますが、ギヤボックスの油系統にはインラインフィルタとオフラインフィルタがあり、μmサイズ以上の粒子の大部分は捕捉され、異常な摩耗状態が発生したとしても正常な潤滑状態にあると誤認してしまう可能性があります。そこで、フィルタが設置されていない場合の潤滑状態を、一般的なフィルタの効率である.と仮定し、粒子の発生状況から潤滑状態を推定しました。その結果、ギヤは継続使用可能な状態にあると思われますが、潤滑状態指数は摩耗がやや厳しい状態であるの乗領域にあると推定できました。推定結果は、フィルタの濾過効率を仮定して求めたものですが、フィルタがない状態では油中の粒子濃度は現在より高いことは明らかです。そのためヶ月後に再度分析を実施し、摩耗進行の有無をチェックすることを推奨します。尚、フィルタの捕捉の影響による誤認を避けるため、これまでの採油箇所に加え、インラインフィルタやオフラインフィルタの捕捉物も分析し、その結果から潤滑状態を評価することを提案します。フィルタ捕捉物の分析を実施する際には、フィルタ使用時間の情報をご提供いただけますようお願い致します。泡立ち試験の結果、消泡性能が低いと判断できる値であるものの、新油と同レベルにあると判断します。粘度は良好。粘度はmm/sと新油値mm/sに比較して、粘度変化率は-％で、当社推奨の管理限界値である±％以内にあり、良好と判断します。粘度は.mm/sです。粘度は.mm/sです。粘度指数はです。粘度指数はです。泡立ち試験は-です。泡立ち試験は-と新油と同レベルにあり、消泡性能が新油と同レベルにあると判断します。水分は良好。水分はppmと当社推奨の管理限界値の以下であり、良好と判断します。全酸価は良好。全酸価はmgKOH/gと新油値mgKOH/g以内にあり、良好と判断します。機器の潤滑状態精密な濾過設備がない機器であれば、潤滑状態指数は正常の範囲にあると判断します。潤滑状態指数は正常の範囲にあると判断します。異常摩耗の早期発見パラメータである潤滑状態指数がのマイナス乗と精密な濾過設備がない機器であれば、潤滑状態指数は正常の範囲にあると判断します。
報告№106-0124 | 分析№106-00814 | 106-00814 | 濾過前の試料油を分析した結果、前回と同様に摩耗粒子形態観察で摩擦熱が高い場合に発生する球状粒子が多く観察されました。球状粒子は、異常の兆候を示す形態のパラメータで、この摩耗粒子が発生する場合、潤滑状態に注意が必要です。球状粒子の発生原因は、一般に、溶接工事、溶接作業などによる溶接スパッタの混入、電食による発生、厳しい金属接触による摩耗、が考えられます。球状粒子の発生原因が、の溶接スパッタの混入であれば、今後増加しないと思われますが、が考えられる場合は、原因を取り除かなければ球状粒子は増加すると考えられます。尚、今回の分析結果で球状粒子増加は確認されておらず、継続使用可能な状態あると判断します。
報告№106-0227 報告№106-6073 | 分析№106-01279 分析№106-01641 | 106-01641 | オーバーホール後回目の初期試験を実施した結果、潤滑状態は安定していることが確認され、潤滑油も継続使用可能な状態にあると判断します。これらのことは、前回に比較して、計数汚染度は等級に変化がないことSOAP／D-SOAPの鉄及び錫濃度に変化がないこと異常摩耗の早期発見パラメータであるフェログラフィーのIs値が.と良好の範囲にあること以上のことから判断しました。
報告№109-09136 報告№113-00064 | 分析№109-001160 分析№113-000238 | 113-000238 | 潤滑油の劣化は確認されなかったものの、油中の汚染度が高いことから、以下の対策を推奨します。減速機減速機は継続使用可能な状態にあると判断します。但し、今後の摩耗進行の有無を確認するためにも傾向監視を継続することが有効です。更油油中の汚染度が高いことから、摩耗粒子や異物等が軸受軌道面に噛み込むことによる摩耗の進行が懸念され、また、スラッジも確認されたことから、更油を推奨します。定期的な分析定期的な分析を実施することにより、データの変化から異常の兆候を早期に発見することが可能となります。今後懸念される疲労摩耗の進行を監視するため、定期的に分析を実施することを推奨します。フェログラフィーおよびSOAP-Tのデータから総合的に解析した結果、継続使用は可能ですが、今後の機器の機能を確認するためにも傾向管理が有用と考えます。フェログラフィー【定量分析：Is値】Is値は異常摩耗の早期発見パラメータのつで、摩耗程度を定量化するために用います。今回のIs値はの乗と、低い値でした。フェログラフィー【定性分析：摩耗粒子および摩耗形態観察】分析結果から観察された代表的な粒子は、以下の通りでした。疲労摩耗粒子・繰返し応力を受けて発生。Iカップリング発光分光分析【SOAP-T】検出された金属元素から発生箇所を推定すると、以下の通りでした。鉄、ニッケル、錫、亜鉛・ギヤ、軸受等リン・添加剤カルシウム、アルミニウム、ナトリウム、モリブデン・外部混入異物尚、新油に含まれていないモリブデンがppm検出されました。管理のために添加剤として投与された可能性があります。計数汚染度はNAS以上級と、当社推奨の管理限界値を超えていました。SOAP-Tで油の添加剤成分であるリンが検出され、フィルタ表面の異物観察で表面が茶褐色であり、粘ちょう物、金属片、鉄錆、砂等が観察されたことから、汚染度が高い要因は、スラッジ、摩耗、外部混入異物の影響と思われます。潤滑油の劣化状態粘度、水分、酸価、IRの各データは良好でした。
報告№109-09501 報告№109-09501 | 分析№109-003092 分析№109-003092 | 109-003092 | グリースの物理的性状は良好と判断します。グリースは継続使用可能な状態にあると判断します。≪状態監視とパラメータ≫分析の目的および各分析のパラメータは以下の通りです。特性低下目的：グリースの分析結果から、グリースの物理的性状や劣化傾向などを確認する。全酸価JISK赤外線吸収スペクトルJISKちょう度JISK滴点JISK摩耗目的：グリース中の摩耗粒子を分析する事により、回転・摺動部の潤滑状態、摩耗劣化の程度、余寿命などを解析する。摩耗診断電子顕微鏡観察JISKX線マイクロアナリシス油中金属濃度）JISK≪分析結果≫特性低下全酸価：良好全酸価mgKOH/gは新油値の.mgKOH/gに比較し高くはあるものの、有機物・有機化合物試験の結果で油劣化の兆候を示すカルボン酸の吸収が見られないことから問題は無いと判断します。赤外線吸収スペクトル：良好ちょう度：良好ちょう度値と当社推奨の管理限界値であるから以内に留まっています。滴点：良好滴点はと新油値のに比較し変化はないことから問題は無いと判断します。摩耗摩耗診断電子顕微鏡観察・X線マイクロアナリシス：今回は実施していません。油中金属濃度：今回は実施していません。
報告№109-09136 報告№111-00619 | 分析№109-001160 分析№111-002967 | 111-002967 | ちょう度の上昇が確認され、グリースが軟化していることが分かりました。今後、グリースの漏洩や油膜切れの発生が懸念されるため、以下の対策を推奨します。グリースの交換軟化したグリースを使用した場合、グリースの漏洩や軸受等で油膜切れが発生することが懸念されるため、グリースを交換することを推奨します。グリースのちょう度ちょう度は、と当社推奨の管理上限値のより若干高くなっており、グリースが軟化していることが分かりました。軟化したグリースを使用した場合、グリースの漏洩や軸受等で油膜切れが発生することが懸念されます。
報告№109-09136 報告№110-00584 | 分析№109-001160 分析№110-002580 | 110-002580 | 前回に比較してSOAP／D－SOAPの結果で、鉄および銅濃度に大きな変化はなく、異常摩耗の早期発見パラメータであるフェログラフィーのIs値がの乗と良好でした。前回に比較して計数汚染度はNAS級から等級に変化はなく、良好でした。前回同様にIR、RBOTの各データは良好でした。潤滑油および対象設備は継続使用可能な状態にあると判断します。
報告№109-09165 報告№109-09165 | 分析№109-001351 分析№109-001351 | 109-001351 | 分析の結果、本試料油中の摩耗粒子には、転がり疲労が原因で発生するフレーキング粒子は観察されませんでした。転がり軸受の寿命の指標であるフレーキング粒子は、転がり疲れで発生する微小な摩耗痕が起点となって剥離することが知られており、この粒子が観察されなかったことから、転がり転道面、軌道面の潤滑状態は正常である推定されます。したがって本軸受は継続使用可能と判断します。但し、観察された摩耗粒子には、前回同様に微小な疲労摩耗粒子と、外部から混入したと思われる鉄錆等が依然として観察されています。これを反映して異常摩耗の早期発見パラメータであるフェログラフィーのIs値がの乗から乗に桁上昇したことから潤滑状態は厳しくなりつつあることが分かりました。本機は、回転数がrpmときわめて低速であることから、やや厳しくなりつつある潤滑状態が急変し異常摩耗に進展することはないと推定されますので、今後も定期的に分析を実施し、摩耗の進行状況を確認されることを推奨します。これらのことは、前回同様に異常摩耗の早期発見パラメータであるフェログラフィーのIs値がの乗から乗に桁上昇し、摩耗粒子の形態観察の結果、微小な疲労摩耗粒子、外部から混入したと思われる鉄錆等が多く観察されたこと計数汚染度はランク増加し、SOAPの鉄濃度が増加したこと以上のことから判断しています。計数汚染度は当社推奨の管理限界値に到達しています。計数汚染度は当社推奨の管理限界値に到達しています。計数汚染度はNAS級と当社推奨の管理限界値のNAS級に到達しています。重量汚染度はmg/mlとなっています。重量汚染度はmg/mlとなっています。機器の潤滑状態フェログラフィーの結果、微小な疲労摩耗粒子、外部から混入したと思われる鉄錆等が多く観察されています。SOAPの結果、鉄が検出されています。SOAPの結果、摩耗により発生する鉄、油の添加剤成分であるリンが検出されています。D－SOAPの結果、鉄が検出されています。D－SOAPの結果、摩耗により発生する鉄、油の添加剤成分であるリンが検出されています。フェログラフィーの結果、微小な疲労摩耗粒子、外部から混入したと思われる鉄錆等が多く観察されています。異常摩耗の早期発見パラメータであるフェログラフィーのIs値がの乗とやや高く、摩耗粒子の形態観察の結果、微小な疲労摩耗粒子、外部から混入したと思われる鉄錆等が多く観察されています。
報告№109-09136 報告№111-00411 | 分析№109-001160 分析№111-001955 | 111-001955 | 酸化安定度は、新油値に比較して大きな値であり減少傾向は確認されませんでした。更油から今回採油までのヶ月間で酸化防止剤の消耗は確認されていないことから、継続して使用した場合でも使用条件が同様であれば、次回定検は使用できる可能性が高いと判断します。次回定検時に更油を実施しない場合は、酸化安定度を知るための分析を実施し、余寿命を確認することを推奨します。尚、新油値のminに比較して非常に高い値であることから、油名が違う可能性が考えられますので、油名を再確認することを併せて推奨します。酸化安定度はminであり、当社推奨の管理限界値のmin以上であることから、良好と判断します。
報告№109-09076 報告№109-09076 | 分析№109-000708 分析№109-000708 | 109-000708 | 考察目次の評価汚染度の評価結果機器の潤滑状態摩耗形態について対処方法について次回診断の推奨について内容の評価全てのデータが良好であることから、この油は継続使用可能と判断します。粘度は良好と判断します。粘度は.mm/sと新油値.mm/sに比較して、粘度変化率は-.％で、当社推奨の管理限界値である±％以内にあり、良好と判断します。水分は良好と判断します。水分は.ppmと当社推奨の管理限界値の以内にあり、良好と判断します。全酸価は良好と判断します。全酸価はmgKOH/gと新油値mgKOH/g以内にあり、良好と判断します。全塩基価は良好と判断します。全塩基価はmgKOH/gと新油値mgKOH/gに比較して低いものの、良好と判断します。IRの結果、良好と判断します。IRの結果、油劣化の兆候を示すカルボン酸の吸収が確認されていないことから、良好と判断します。汚染度の評価結果計数汚染度は汚染されています。油濾過または更油が必要と判断します。計数汚染度はNAS級以上と汚染されています。計数汚染度はNAS級以上と汚染されています。重量汚染度はmg/mlとなっています。重量汚染度はmg/mlとなっています。粒度分布は以下の通りです。粒度分布は.μmにピークが確認されています。機器の潤滑状態潤滑状態本試料は、潤滑油の分析結果から、精密な濾過により継続使用が可能であると判断します。 これは、図に示すようにシリンダ及びピストンリング、またクランクメタル等で発生している摩耗が、マイルド摩耗と呼ばれる正常な摩耗であることが確認されたことによります。マイルド摩耗は、機械が正常な摩耗をしている場合に発生するもので、金属がマイルドに擦られることにより金属表面に摩耗が極めて少ない特殊な表面層が形成され、摩擦表面は平滑な状態となるもので、この状態が安定である限り摩耗状態は正常であり発生する摩耗粒子は少ないことが分かっています。正常な摩耗とはいえ、油中金属濃度で鉄および錫が検出されており、この状況が連続的に発生している場合、摩耗が徐々に進展することにより各摺動面でギャップが増大し、油膜が正常に保持できにくくなり、厳しい摩耗状態に進展することが考えられます。対処方法について今後の対策は、大別して比較的短期日に実施する更油または油濾過が挙げられます。油濾過などにより汚染状態を改善し、摩耗粒子により二次的に発生する摩耗を予防するとともに、定期的な分析により摩耗の発生状況を確認することを推奨します。精密な濾過とは、汚染度等級でNAS級以上の清浄度を可能とする性能を持つ濾過装置による濾過を示します。次回診断の推奨について本機関の潤滑部は、精密な濾過により継続使用が可能な状況ですので、これらの対策を実施された場合は、その直後に今回と同様の分析を実施し、今後傾向管理をするための初期値を取ることを推奨します。初期値を取った後の分析周期は、ヶ月後、ヶ月後、年後とし、良好な状態が継続していることが確認できたら、年目以降は年に度程度とされることを推奨します。なお、濾過ができない場合は、分析項目は今回同様とし、分析周期を短周期にされることを推奨します。分析周期は、運転状況により検討する必要があります。また、理論的に採油周期を検討する必要がありますので、油の循環の有無および循環量、機関の回転数をお知らせ下さい。
報告№109-09094 報告№109-09094 | 分析№109-000890 分析№109-000890 | 109-000890_100127 | 分析評価者：佐々木義憲保有資格：ICMLMLAⅠ設備保全技能士級ISO-準拠機械状態監視診断技術者カテゴリーⅠ分析の結果、全てのデータが良好である事から、この油は継続使用可能と判断します。≪状態監視とパラメータ≫分析の目的および各分析のパラメータは以下の通りです。特性低下目的：油の分析結果から、や劣化傾向ならびに添加剤の消耗程度、残存寿命などを確認する。粘度JISK全酸価JISK赤外線吸収スペクトルJISK酸化安定度試験JISK汚染目的：油の分析結果から、砂塵あるいは水・異種油などによるや、異物混入の有無を確認する。水分JISK計数汚染度JISB重量汚染度JISB光学顕微鏡観察摩耗目的：油中の摩耗粒子を分析する事により、回転・摺動部の潤滑状態、摩耗劣化の程度、余寿命などを解析する。摩耗診断電子顕微鏡観察JISKX線マイクロアナリシス油中金属濃度）JISK≪分析結果≫特性低下粘度：良好粘度値mm/sの新油値mm/sに対する変化率は+.％であり、当社推奨の管理限界値±％以内に留まっています。全酸価：良好全酸価.mgKOH/gは新油値の.mgKOH/gに比較し高くはあるものの、有機物・有機化合物試験の結果で油劣化の兆候を示すカルボン酸の吸収が見られないことから問題は無いと判断します。赤外線吸収スペクトル：良好酸化安定度試験：良好酸化安定度試験の結果、数値minは当社推奨の管理限界値min以内に留まっており、現時点での使用は可能と判断します。汚染水分：良好水分値ppmは当社推奨の管理限界値以内に留まっています。計数汚染度：今回は実施していません。重量汚染度：今回は実施していません。光学顕微鏡観察：今回は実施していません。摩耗摩耗診断電子顕微鏡観察・X線マイクロアナリシス：今回は実施していません。油中金属濃度：今回は実施していません。
報告№106-0209 報告№106-6059 | 分析№106-01157 分析№106-01256 | 106-01256 | 初期試験を実施した結果、摩耗の安定が確認され、潤滑油も継続使用可能な状態にあると判断します。これらのことは、前回に比較して、計数汚染度はランク減少したことSOAP／D-SOAPの鉄及び錫濃度に変化がないこと異常摩耗の早期発見パラメータであるフェログラフィーのIs値が.と良好の範囲にあること以上のことから判断しました。
報告№104-0378 報告№105-4520 | 分析№104-02669 分析№105-00695 | 105-00695 | 回目の初期試験を実施した結果、潤滑状態は安定し、潤滑油も継続使用が可能と判断します。これらのことは、前回に比較して、計数汚染度はランク上昇しているものの良好の範囲にあり、SOAP／D-SOAPの鉄濃度に大きな変化がないこと異常摩耗の早期発見パラメータであるフェログラフィーのIs値がと良好の範囲にあること以上のことから判断しました。
|  | 112-001994 | 潤滑油および対象設備は継続使用可能な状態にあると判断します。はフェログラフィーおよびSOAPの結果から総合的に判断した結果、正常な状態にあると考えられます。フェログラフィー【定量分析：Is値】Is値は異常摩耗の早期発見パラメータのつで、摩耗粒子を定量化するために用います。今回のIs値はの乗と低い値でした。フェログラフィー【定性分析：摩耗粒子および摩耗形態観察】分析結果から比較的多く観察された粒子は、以下の通りでした。正常な摩耗粒子・潤滑状態が正常なマイルド摩耗により発生。Iカップリング発光分光分析【SOAP】検出された金属元素から発生箇所を推定すると、以下の通りでした。銅、ニッケル、亜鉛・ギヤ、軸受等リン・添加剤ナトリウム、亜鉛・外部混入異物SOAPの結果、亜鉛がppm検出されました。異種油の混入、或いは、亜鉛を使用した箇所の溶出・摩耗が発生していると思われます。亜鉛メッキ等であった場合、耐食性が低下して腐食に進展することが懸念されます。．粘度、水分、IR酸化度の各データは良好でした。
報告№109-09136 報告№110-00546 | 分析№109-001160 分析№110-002459 | 110-002459_date110118 | Iカップリング発光分光分析供試のタービン油をSOAP／D－SOAPで分析した結果、鉄、銅、錫、亜鉛、カルシウム、バリウムが検出されました。これらの検出された金属元素から発生箇所を推定すると鉄、銅、錫・軸受等バリウム・オイル添加剤亜鉛、カルシウム・外部混入異物であると思われます。メタルの摩耗深さ軸受メタルの摩耗体積および摩耗深さを求めました。SOAPの錫濃度ppm、油量Lから計算しました。その結果、メタル表面の平均的な摩耗深さは.μmとなり、メタルの表面粗さを軸受表面の一般的な粗さであるsとすると摩耗は軽微であることが分かりました。フェログラフィー異常摩耗の早期発見パラメータとして摩耗粒子を定量化して評価するフェログラフィーのIs値は、潤滑状態が正常な-.でした。摩耗粒子の形態で比較的多く観察された粒子は、潤滑状態が正常な場合に発生する摩耗粒子、フレッティングにより発生する赤錆でした。このような摩耗粒子が観察された場合には、潤滑部では正常なマイルド摩耗と微振動によるフレッティング摩耗が発生していることが分かります。フレッティングの発生要因は、スラストランナー固定部やスラストメタル台金部の鉄系材料が接合されたり、勘合されたりする部分から発生します。フレッティングによる赤錆が少量発生しても直ちに異常ではありませんが、場合によっては、発生した赤錆が軸受摺動面に噛み込み、摩耗を進行させる場合があります。前回に比較して計数汚染度はNAS級からNAS級にランク増加しているものの、当社推奨の管理限界値内にあり、良好でした。前回に比較して粘度、水分、全酸価、IR、RBOTの各データは良好でした。軸受および潤滑油は継続使用可能な状態にあると判断します。今後も摩耗の進行を監視するため、定期的に分析を実施し、摩耗の進行状況を確認することを推奨します。次回分析の時期を理論的に求めたところ、最短で約時間となります。この時間は、油中汚染物が均一になるために必要とする時間であり、この時間を経過すれば、再分析の結果から状態の傾向を確認することが可能となりますので、これを参考に次回分析時期を検討されることを提案します。
報告№109-09136 報告№113-00591 | 分析№109-001160 分析№113-002489 | 113-002489 | 濾過前の試料油を分析した結果、潤滑状態がやや厳しい場合に発生するシビア粒子、局部的な厳しい金属接触と高い摩擦熱により発生する黒錆、外部から混入したと考えられる鉄錆、砂等が比較的多く観察されました。計数汚染度は前回に比較してNAS級からNAS級にランク上昇していました。また、重量汚染度は.mg/mlから.mg/mlに増加し、処置領域にありました。D-SOAPの結果、前回に比較して鉄および錫が増加していました。また添加剤成分であるバリウムがppmと高い値で検出されました。汚染度重量汚染度が.mg/mlと処置領域にありました。D-SOAPで添加剤成分であるバリウムがppm検出され、フィルタ残渣に茶色の粘ちょう物、金属片、鉄錆、砂等が確認されたことから、汚染度が高い原因はスラッジ、摩耗粒子、外部混入異物と考えられます。今後、油中の夾雑物による切削摩耗の進行や、スラッジによる潤滑不良が発生し摩耗が進行することが懸念されます。黒錆摩耗粒子の観察結果から、発生している摩耗形態は凝着摩耗であることがわかりました。観察された摩耗粒子は鉄系材料であることから、軸受摺動部や鉄系材料同士が局部的に接触する箇所、例えば軸受支持部などで発生している可能性が考えられます。念のため、巡視で軸受の温度の確認と、視認による潤滑部の確認することが有用です。これらの障害発生に対する弊害を勘案の上、更油およびヶ月以内に再分析を実施し、汚染度および摩耗の進行状況を確認されることを推奨します。また、巡視による温度の確認と、視認による潤滑状態の状況確認を併せて推奨します。
報告№107-4545 報告№108-0135 | 分析№107-02185 分析№108-00858 | 108-00858 | トライボ診断の結果、全てのデータが良好であることから、この油は継続使用可能と判断します。は良好と判断します。粘度は良好。粘度は.mm/sと新油値mm/sに比較して、粘度変化率は-.％で、当社推奨の管理限界値である±％以内にあり、良好と判断します。粘度はmm/sでした。粘度はmm/sでした。粘度指数はでした。粘度指数はでした。水分は良好。水分はppmと当社推奨の管理限界値の以下であり、良好と判断します。全酸価は良好。全酸価は.mgKOH/gと新油値.mgKOH/gと比較して高いものの、IRの結果で、劣化の兆候が確認されなかったことから、良好と判断します。
報告№109-09136 報告№111-00485 | 分析№109-001160 分析№111-002226 | 111-002226 | 潤滑油および減速機は継続使用可能な状態にあると判断します。但し、今後も摩耗の進行を傾向監視するため、以下の対策を推奨します。定期的な分析凝着摩耗の進行を監視するため、定期的に分析を実施し、摩耗の進行状況を確認することを推奨します。バックラッシによる評価トライボ診断では、バックラッシの増加量を分析結果から計算できますので、構造が確認できる図面、ギヤの形式、歯形、モジュール、歯数、歯幅、油入替後の稼働時間ならびに分解点検後の稼働時間をお知らせ下さい。計算結果をご報告いたします。最適な採油方法本試料油は、機器停止中に点検口から採油されています。機器が停止している状態では、別紙油粒子の沈降の影響に示すように油槽内で撹拌がなくなり固形物が沈降するため、油中汚染度は低くなると推定されます。今後の採油は、極力運転中もしくは停止直後の油槽中層部から実施されることを推奨します。フェログラフィー異常摩耗の早期発見パラメータとして摩耗粒子を定量化して評価するフェログラフィーのIs値は、潤滑状態が正常なの乗でした。摩耗粒子の形態で比較的多く観察された粒子は、潤滑状態が正常な場合に発生する摩耗粒子金属潤滑部が局部的に油膜切れを起して発生するシビア粒子でした。これらの摩耗粒子が観察された場合、潤滑部で発生している摩耗形態は、正常なマイルド摩耗潤滑状態がやや厳しい凝着摩耗であることが分かります。Iカップリング発光分光分析供試の潤滑油を分析した結果、検出された金属元素は、SOAPの結果表に示すように、鉄、鉛、銅、錫、リン、亜鉛、カルシウム、バリウム、ナトリウムでした。検出されたこれらの金属元素から発生箇所を推定すると鉄、鉛、銅、錫・ギヤ・軸受等リン・オイル添加剤亜鉛、カルシウム、バリウム、ナトリウム・外部混入異物であると思われます。このうち、機械部品が摩耗したと思われる元素はのグループです。計数汚染度は良好でした。粘度、全酸価、IR、RBOTの各データは良好でした。尚、別紙RBOTの減少傾向から油の余寿命を求めた結果、本試料は直近の更油から起算して稼働日数が年月まで使用可能であることが分かります。本試料油の添加剤は、一般に、タービン油に比較して極圧添加剤や摩耗防止剤などの濃度が高く、この影響でRBOT試験の結果が変動する傾向があります。そのため、ギヤ油の余寿命の評価をタービン油と同等の精度で得るには、RBOTの結果に加え、粘度、全酸価、IRなどのデータを総合的に判断することが必要です。
報告№105-6050 報告№105-0361 | 分析№105-01529 分析№105-02395 | 105-02395 | 分析の結果、軸受メタルは摩耗が進行している事が解りました。今後、更に摩耗が進行することが懸念されるため、ヶ月後に再分析を実施し、摩耗の進行状況を確認されることを推奨します。これらのことは、異常摩耗の早期発見パラメータであるフェログラフィーのIs値がと良好の範囲にあるものの、摩耗粒子形態観察の結果、金属接触が厳しい場合に発生するシビア粒子が観察されたこと軸受メタルの主成分である錫がSOAPでppm、D－SOAPでppm検出されたこと以上のことから判断しました。尚、軸受の使用限界を推定するため、軸受の直径及び幅、油量、回転数、軸受メタルの種類をお知らせ下さい。
報告№107-6000 報告№107-6004 | 分析№107-00010 分析№107-00028 | 107-00028 | 初期試験を実施した結果、前回に比較して計数汚染度がNAS級からNAS級にランク増加し、やや高い値でした。フィルタ写真で外部から混入したと思われる鉄錆、砂が多く観察されたことから、汚染度が増加した原因は、外部から混入したと思われる異物の影響と考えられました。混入による影響は直ちにないものの、今後これらの異物が軸受摺動面に噛み込み摩耗が進行することが懸念されるため、ヶ月以内に精点Bを実施し、汚染度および摩耗の進行状況を確認されることを推奨します。これらのことは、前回に比較して計数汚染度がNAS級からNAS級にランク増加し、やや高いことフィルタ写真で外部から混入したと思われる鉄錆、砂が多く観察されたこと以上のことから判断しました。
報告№108-5071 報告№112-00598 | 分析№108-02721 分析№112-002551 | 112-002551 | 潤滑油は継続使用可能な状態にあると判断します。水分がppmと新油値ppmに比較してやや高い値でした。使用油であるAlphasynPGは、ポリグリコールベースの合成ギヤオイルであるため、水分を吸収しやすい特性があります。前回に比較して増加していました。分析結果水分が新油に比較して若干高い値でした。粘度粘度はmm/sと新油値.mm/sに比較して、粘度変化率は-％で、当社推奨の管理限界値である±％以内にあり、良好と判断します。泡立ち試験泡立ち試験は-と新油値に比較して低い値であり、良好でした。水分はppmと新油値より高い値でした。酸価はmgKOH/gと新油値.mgKOH/gに比較して高いものの、IRの結果で油劣化の兆候を示すカルボン酸の吸収が確認されていないことから、良好と判断します。
報告№109-09050 報告№109-09050 | 分析№109-000502 分析№109-000502 | 109-000502 | 分析の結果、全てのデータが良好であることから、この油は継続使用可能であり、潤滑状態も正常と判断します。特性低下全ての項目が良好の範囲にあったことから、特性低下は認められず良好と判断します。粘度は良好と判断します。粘度はmm/sと新油値mm/sに比較して、粘度変化率は+.％で、当社推奨の管理限界値である±％以内にあり、良好と判断します。全酸価は良好と判断します。全酸価は.mgKOH/gと新油値.mgKOH/g以下であることから、良好と判断します。酸化安定度の結果、良好と判断します。酸化安定度はminと当社推奨の管理限界値のmin以上であり、良好と判断します。汚染は良好と判断します。水分は良好と判断します。水分は.ppmと当社推奨の管理限界値の以下であり、良好と判断します。摩耗潤滑状態は正常と判断します。フェログラフィーの測定は良好と判断します。異常摩耗の早期発見パラメータであるIs値がのマイナス乗と良好の範囲あることから、潤滑状態は正常と判断します。
報告№109-09136 報告№112-00589 | 分析№109-001160 分析№112-002463 | 112-002463 | 分析の結果、潤滑油の劣化は確認されていないことから、継続使用可能な状態にあると判断します。但し、油中の汚染度が高く、汚染物が軌道面に噛み込み摩耗が進行することが懸念されるため、以下の対策を推奨します。軸受分析の結果、軸受は継続使用可能な状態にあると判断します。但し、切削摩耗や疲労摩耗が発生しており、今後も摩耗の進行を傾向監視するため、以下の対策を推奨します。更油および油槽内の清掃潤滑油が汚染されていることから、油槽内は汚染されていると思われます。更油をする際には、油槽内を清掃し、更油する新油もNAS級程度の清浄な潤滑油を更油することを推奨します。定期的な分析定期的に分析を実施することにより、データの変化から異常の兆候を早期に発見することが可能となります。また、今回は対象設備の初回分析であるため、あと最低でも回分析を実施し、分析データの変化から今後の分析周期を検討することを推奨します。今後、切削摩耗や疲労摩耗の進行が懸念されるため、出来るだけ早めに回目の分析を実施することを推奨します。異種油の混入および油名の確認分析データから新油と一致しないデータが確認されたことから、異種油の混入または油名が違っている可能性があります。油は設備の条件にあった適正な性能のものを使用することが重要であるため、異種油の混入の有無、油名を再確認することを推奨します。はフェログラフィーおよびSOAP-Tの結果から総合的に判断した結果、継続使用は可能ですが、機器の機能を保持するためにも傾向管理が有用と考えます。フェログラフィー【定量分析：Is値】Is値は異常摩耗の早期発見パラメータのつで、摩耗粒子を定量化するために用います。今回のIs値はの乗と高い値でした。フェログラフィー【定性分析：摩耗粒子および摩耗形態観察】分析結果から比較的多く観察された摩耗粒子は、以下の通りでした。切削粒子・異物や金属表面の微小突起による切削摩耗により発生。疲労摩耗粒子・繰返し応力を受けて発生。フリクションポリマ・局部的に高圧・高温となる場合に発生。鉄錆等・外部から混入したと考えられます。観察された摩耗粒子の中でも切削粒子は、注意が必要です。摩耗形態の中でも切削摩耗は摩耗進行速度が速く、転がり軸受でこの摩耗形態が発生した場合には寿命が分の程度に低下することも知られており、切削摩耗により生じた軌道面の損傷が起点となって、転がり軸受の寿命となるフレーキングに進展することから、傾向監視が必要です。Iカップリング発光分光分析【SOAP-T】検出された金属元素から発生箇所を推定すると、以下の通りでした。鉄、ニッケル、亜鉛・軸受等カルシウム、ナトリウム、モリブデン・外部混入異物計数汚染度は当社推奨の管理限界値に到達していました。計数汚染度計数汚染度は、NAS級と当社推奨の管理限界値NAS級に到達していました。重量汚染度は、mg/mlと当社推奨の管理限界値mg/ml以下であり、良好と判断します。光学顕微鏡写真重量汚染度で濾過したフィルタ表面上の夾雑物を光学顕微鏡で観察した結果、鉄錆、砂等が観察されました。粘度は当社推奨の管理限界値を超え、IRチャートの結果、新油と使用油のスペクトルパターンが一致してない箇所が確認されました。粘度粘度は、.mm/sと新油値mm/sに比較して、粘度変化率は-.％で、当社推奨の管理限界値である±％を超えていました。適正な粘度範囲で使用していない場合、潤滑部で油膜切れが発生し、摩耗の進行に繋がることが懸念されます。水分は、.ppmと当社推奨の管理限界値の以下であり、良好と判断します。酸価は、.mgKOH/gと新油値.mgKOH/gに比較して高いものの、IRの結果で油劣化の兆候を示すカルボン酸の吸収が確認されていないことから、良好と判断します。IRIRチャートの結果、新油と使用油のスペクトルパターンが一致してない箇所が確認されました。異種油の混入、または油名の誤りなどが考えられます。
報告№109-09136 報告№114-00101 | 分析№109-001160 分析№114-000313 | 114-000313 | 電子顕微鏡による摩耗粒子の形態観察の結果で、潤滑油中の摩耗粒子には、転がり軸受から発生したと思われるμm未満のマイクロフレーキング粒子が多数観察されています。この摩耗粒子は、転がり軸受の転動面と軌道面が点接触により疲労して発生する、いわゆる疲労摩耗という摩耗形態であることから、転がり軸受には疲労摩耗につながる負荷が繰り返し加わっていたと思われます。一般に、転がり軸受は主軸の真下が負荷帯となり、この負荷帯で主軸から加わる荷重を受けますが、同時に繰り返される荷重の変動により、軸受表面は僅かですが弾性変形し、それにより負荷帯では疲労摩耗が発生します。弾性変形の基となる軸変位は、一般にはモータ、ポンプのベース強度不足によるベース振動モータとファンの芯出し不良カップリングの締結力不足、或いは、ファンのアンバランスなどが原因で発生しますが、当該設備の場合、オイルリングの主成分である銅が高濃度で検出されたことと、その銅の摩耗粒子の形態が、厳しい潤滑状態になった場合に発生するシビア粒子であること、そして、ベアリングの表面でミクロの油膜破断が起きフレーキング粒子と呼ばれる数μmの摩耗粒子が同時に観察されたことから、軸受内部ではフレッティングと呼ばれる振幅が～μm程度の非常に小さな振幅を持つ微振動が常時発生していたと推定されます。今回の損傷は、オイルリングが摩耗して円滑に回転できなくなり、ベアリングへの潤滑油供給不足が生じたことと、モータとファンのベース振動が発生していたか、或いは、カップリングとの芯出しに若干の問題があり主軸が旋回振動を起こして軸変位が発生するといった原因が複合して発生したものと推定されます。尚、フェログラフィーの分析の結果では、異常摩耗の早期発見パラメータであるIs値がと非常に高い値となっています。分解点検と定期的な分析軸受およびオイルリングの摩耗が著しいため、分解点検を実施し、軸受およびオイルリングの点検を推奨します。尚、オイルリングは常に円滑に回転している必要があるため、巡視時には円滑に回転していることの確認をされることと、確認できない場合は、潤滑油の分析によるオイルリングの成分の増加傾向を監視することを推奨します。更油および油槽内の清掃低濃度の部分を採油したにもかかわらず、計数汚染度、重量汚染度が共に当社推奨の管理限界値を超えており、油槽内は非常に汚染されていることから、更油を推奨します。更油をする際には、油槽内を清掃し、更油する新油もNAS級程度の清浄な潤滑油を更油することを併せて推奨します。ベース振動の測定今回、潤滑油の更油を実施し、軸受を交換した後に、主軸や軸受の振動データの収集とともに、ベース振動の値も改めて測定するよう推奨します。
報告№107-0366 報告№108-0399 | 分析№107-01900 分析№108-02683 | 108-02683 | 濾過前の試料油を分析した結果、計数汚染度がNAS級とやや不良領域にあります。摩耗粒子の形態観察で金属接触が厳しく、且つ、摩擦熱が高い場合に発生する黒錆がやや多く観察されています。主にサーボシリンダ内壁およポンプ内部で摩耗が進行している可能性が考えられます。今後、バルブ類の動作障害やフィルタおよびストレーナの目詰まり等が発生することが懸念されます。これらの障害発生に対する弊害を勘案の上、濾過を推奨します。尚、RBOTが前回に比較してmin上昇したのは、更油を実施したためです。今後は、今回のRBOT値によりデータ管理を行います。
報告№109-09094 報告№110-00627 | 分析№109-000911 分析№110-002779 | 110-002779 | は良好と判断します。尚、RBOTがminと新油値のminに比較してmin減少していました。このまま継続使用した場合、この減少傾向から限界値に到達するのは、別紙図RBOTの減少傾向に示すように年月と推定されました。残りの継続使用期間は、約年であると予測されます。潤滑油は継続使用可能な状態にあると判断します。≪状態監視とパラメータ≫分析の目的および各分析のパラメータは以下の通りです。特性低下目的：油の分析結果から、や劣化傾向ならびに添加剤の消耗程度、残存寿命などを確認する。粘度JISK全酸価JISK赤外線吸収スペクトルJISK酸化安定度試験JISK汚染目的：油の分析結果から、砂塵あるいは水・異種油などによるや、異物混入の有無を確認する。水分JISK計数汚染度JISB重量汚染度JISB光学顕微鏡観察摩耗目的：油中の摩耗粒子を分析する事により、回転・摺動部の潤滑状態、摩耗劣化の程度、余寿命などを解析する。摩耗診断電子顕微鏡観察JISKX線マイクロアナリシス油中金属濃度）JISK≪分析結果≫特性低下粘度：良好粘度値mm/sの新油値mm/sに対する変化率は+.％であり、当社推奨の管理限界値±％以内に留まっています。全酸価：良好全酸価.mgKOH/gは新油値の.mgKOH/gに比較し変化はないことから、問題は無いと判断します。赤外線吸収スペクトル：良好酸化安定度試験：良好酸化安定度試験の結果、数値minは当社推奨の管理限界値min以上に留まっており、現時点での使用は可能と判断します。汚染水分：良好水分値.ppmは当社推奨の管理限界値以内に留まっています。計数汚染度：今回は実施していません。重量汚染度：今回は実施していません。光学顕微鏡観察：今回は実施していません。摩耗摩耗診断電子顕微鏡観察・X線マイクロアナリシス：今回は実施していません。油中金属濃度：今回は実施していません。
報告№109-09136 報告№109-09546 | 分析№109-001160 分析№109-003398 | 109-003398 | 本試料油の添加剤は、一般に、タービン油に比較して極圧添加剤や摩耗防止剤などの濃度が高く、この影響でRBOT試験の結果が変動する傾向があります。そのため、ギヤ油の余寿命の評価をタービン油と同等の精度で得るには、RBOTの結果に加え、粘度、水分、全酸価、IRなどのデータを総合的に判断することが必要です。分析の結果、今回分析した物理的性状の粘度、水分、全酸価、RBOTは全て良好の範囲にあり、また、IRのチャートからは劣化物は検出されませんでした。潤滑油は継続使用可能な状態にあると判断します。
報告№106-0227 報告№106-0282 | 分析№106-01279 分析№106-01526 | 106-01526 | 本試験は、トライボ診断を実施し、軸受の潤滑状態、汚染状況、油の劣化状態を確認することを目的としました。【軸受の潤滑状態】ベアリング軌道面の微小領域に摩耗が発生しているものの、転がり軸受の寿命の指標となるフレーキングの発生が確認されていないことから、現在のところ、ベアリングは継続使用可能な状態にあると判断します。【油の汚染状況】計数汚染度がNAS級と当社推奨の管理限界値内にあり、重量汚染度がmg/mlでした。【油の劣化状態】油の劣化状況を確認するために実施した粘度、水分、全酸価、IRの各データが良好であることから、この油は継続使用可能と判断します。
報告№108-5071 報告№111-00708 | 分析№108-02721 分析№111-003570 | 111-003570 | 粘度および消泡性能の低下が確認されました。今後は障害予防を目的に以下の対策を推奨します。更油、或いは、部分更油粘度が低下していたことから、今後適正な粘度範囲で使用していない場合、ギヤ歯面やベアリング軌道面で油膜切れが発生し、摩耗が進行することが懸念されるため、更油、或いは、部分更油を推奨します。追加分析消泡性能が低下した場合、ギヤ歯面での油膜形成に影響が出て摩耗が進展することがありますので、フェログラフィーおよびSOAP-Tを追加して摩耗により発生する油中金属濃度や潤滑状態を確認することを推奨します。粘度粘度はmm/sと新油値mm/sに比較して、粘度変化率は-％で、前回同様に当社推奨の管理限界値である±％を超えていました。今後、適正な粘度範囲で使用していない場合、ギヤ歯面やベアリング軌道面で油膜切れが発生し、摩耗が進行することが懸念されます。泡立ち試験泡立ち試験の結果は、-と新油値が-であるのに比較して高い値となっていたことから、消泡性能が低下していることが分かりました。今後の使用状況によっては油の酸化劣化が進行したり、ギヤ歯面およびベアリング軌道面で油膜切れが発生したりする場合があるため、消泡剤の添加による消泡性能の改善など何らかの対応が必要になると思われます。分析結果粘度および消泡性能が低下していることが確認されました。粘度粘度はmm/sと新油値mm/sに比較して、粘度変化率は-％で、当社推奨の管理限界値である±％を超えていました。泡立ち試験泡立ち試験は-と新油に比較して高い値でした。水分はppmと当社推奨の管理限界値の以下であり、良好と判断します。全酸価全酸価はmgKOH/gと新油値mgKOH/g以下にあり、良好と判断します。
報告№109-09136 報告№110-00571 | 分析№109-001160 分析№110-002546 | 110-002546 | Iカップリング発光分光分析供試のギヤ油をSOAP／D－SOAPで分析した結果、鉄、銅、ニッケル、リン、亜鉛、カルシウム、アルミニウム、ケイ素、ナトリウム、マグネシウムが検出されました。これらの検出された金属元素から発生箇所を推定すると鉄、銅、ニッケル・ギヤ・軸受等リン、亜鉛、カルシウム、アルミニウム、ケイ素、ナトリウム・外部混入異物であると思われます。このうち、機械部品が摩耗したと思われる元素はのグループです。フェログラフィー異常摩耗の早期発見パラメータとして摩耗粒子を定量化して評価するフェログラフィーのIs値は、潤滑状態が正常なの乗でした。摩耗粒子の形態で比較的多く観察された粒子は、潤滑状態が正常な場合に発生する摩耗粒子でした。このような摩耗粒子が観察された場合には、潤滑部では正常なマイルド摩耗が発生していることが分かります。計数汚染度は当社推奨の管理限界値を超えていました。汚染度が高い要因は、摩耗によるものと思われます。減速機は継続使用可能な状態にあると判断します。今後も傾向を監視することを推奨します。定期的な分析摩耗の進行を監視するため、定期的に分析を実施し、摩耗の進行状況を確認することを推奨します。バックラッシによる評価ギヤ歯面の的確な摩耗状態の判断を行うため、減速機内部の各歯車の構造が確認できる図面、各ギヤの形式、歯形、モジュール、歯数、歯幅等の情報をご提供下さい。
報告№107-4530 報告№107-0271 | 分析№107-01164 分析№107-01452 | 107-01452 | 濾過前の試料油を分析した結果、前回に比較して計数汚染度がNAS級からD級にランク増加し、やや不良領域にありました。計数汚染度の粒子分布を見ると、μm以上の大型の粒子が多く、サンプル瓶の底部に肉眼で確認できる汚染物が多く見られました。今回の採油箇所が軸受油槽であることから、使用した採油機が汚染されていたか、或いは、採油時に異物が外部から混入した可能性も考えられました。正確な汚染度を確認するために、再度採油・分析を実施することを推奨します。
報告№108-5071 報告№110-00635 | 分析№108-02721 分析№110-002860 | 110-002860 | 潤滑油は継続続使用可能な状態にあると判断します。なお、水分が前回同様に新油に比較して高い値を示しています。使用油であるAlphasynPGは、ポリグリコールベースの合成ギヤオイルであるため、水分を吸収しやすい特性があります。今後は定期的な分析により、水分濃度の増加とともに水分の影響による腐食摩耗の発生に注意し管理されることを推奨します。分析結果泡立ち試験の結果、消泡性能が低いと判断できる値であるものの、新油と同レベルにあり、水分が新油に比較して高い値でした。粘度粘度はmm/sと新油値.mm/sに比較して、粘度変化率は-.％で、当社推奨の管理限界値である±％以内にあり、良好と判断します。泡立ち試験泡立ち試験は-と新油に比較して若干高い値でした。水分はppmと新油値より高い値とでした。全酸価全酸価はmgKOH/gと新油値.mgKOH/gに比較して高いものの、IRの結果で油劣化の兆候を示すカルボン酸の吸収が確認されていないことから、良好と判断します。
報告№106-0436 | 分析№106-02489 | 106-02489 | トライボ診断により、機器軸受の潤滑状態、潤滑油の劣化状態を診断する。分析の結果、全てのデータが良好であることから、潤滑状態は良好と判断します。但し、観察された摩耗粒子には、硬い異物の噛み込みにより発生する切削摩耗が観察されていることから、この影響で摩耗速度が上昇する場合があります。現在は良好な潤滑状態ですが、やはり年に度、定期的にトライボ診断を実施し、摩耗の進行速度を監視することを推奨します。
報告№109-09136 報告№113-00042 | 分析№109-001160 分析№113-000120 | 113-000120 | 潤滑油は継続使用可能な状態にあると判断します。分析結果粘度粘度は.mm/sと新油値.mm/sに比較して、粘度変化率は-％で、当社推奨の管理限界値である±％以内にあり、良好と判断します。泡立ち試験泡立ち試験は-と新油値-に比較して大きな変化はなく、良好と判断します。水分は.ppmと当社推奨の管理限界値の以下であり、良好と判断します。酸価は.mgKOH/gと新油値.mgKOH/gに比較して高いものの、IRの結果で油劣化の兆候を示すカルボン酸の吸収が確認されていないことから、良好と判断します。
報告№110-00243 報告№111-00156 | 分析№110-000945 分析№111-000792 | 111-000792 | 潤滑油および対象設備は継続使用可能な状態にあると判断します。但し、摩耗の進行を監視するため、定期的に分析を実施し、摩耗の進行状況を確認することを推奨します。バックラッシ増加量による評価トライボ診断では、油中摩耗粒子濃度からバックラッシの増加量を求め、初期のバックラッシに増加量を加え、その合計を設計許容値と比較し減速機の余寿命を判断します。本減速機の構造から摩耗が進行しやすい箇所と推定されるのは、スパイラルベベルギヤとスパイラルベベルピニオンの歯面と考えられます。そこで、このSBGとSBPが接触する歯面におけるピッチ線上の摩耗量を分析結果から定量的に評価しました。ここでは、第段ベベルギヤのモジュール、ピッチ円径、歯幅、歯数のSBG、SBPの各寸法を用い、噛み合い面の分のが接触摩耗面積と仮定し、この部分が摩耗した場合のバックラッシの増加分を分析結果から推定しました。 ・ さらに、バックラッシの増加量による評価を行う場合は、バックラッシを調整する分解点検からの増加量を評価することが重要ですが、本設備の分解点検からの稼働時間は不明であるため、これまでのご提供いただいた情報から年間の稼働時間を平均時間とし、分解点検からの今回採油までの稼働時間も不明であるため、＃および＃冷却塔減速機を参考に年と仮定しました。計算の結果、本減速機のSBGとSBP間のバックラッシの増加量は、年間で約.μmとなりました。この増加量は、初期バックラッシをμmとしても今回解析結果のバックラッシ増加分.μmを加えても.μmとなり、良好な状態にあると考えられます。フェログラフィー異常摩耗の早期発見パラメータとして摩耗粒子を定量化して評価するフェログラフィーのIs値は、前回のの乗から変化はなく、摩耗が安定していることを示していました。摩耗粒子の形態で比較的多く観察された粒子は、潤滑状態が正常な場合に発生する摩耗粒子繰返し応力を受けて発生する疲労摩耗粒子局部的に高圧・高温となる場合に発生するフリクションポリマ外部から混入したと思われる鉄錆等でした。これらの摩耗粒子が観察された場合、潤滑部で発生している摩耗形態は、正常なマイルド摩耗と疲労による疲労摩耗であり、そして局部的ではあるものの高圧・高温の箇所が発生していることも分かります。フリクションポリマは、潤滑油がギヤ歯面や軌道面に押し込められ高圧状態になると同時に、圧縮熱により高温状態になった結果、基油自身が重合反応を起こし生成することが知られています。そのため、高圧高温状態の解消がなされなければ、潤滑油の劣化が進行し、粘度上昇に因る潤滑異常に進展する場合があります。Iカップリング発光分光分析供試のギヤ油を分析した結果、検出された金属元素は、SOAP-Tの結果表に示すように、鉄、ニッケル、錫、リン、亜鉛、カルシウム、アルミニウム、ケイ素、ナトリウム、マグネシウムが検出されました。これらの検出された金属元素から発生箇所を推定すると鉄、ニッケル、錫・ギヤ・軸受等リン・オイル添加剤亜鉛、カルシウム、アルミニウム、ケイ素、ナトリウム、マグネシウム・外部混入異物であると思われます。このうち、機械部品が摩耗したと思われる元素はのグループです。計数汚染度は当社推奨の管理限界値を超えていました。SOAP-Tで油の添加剤成分であるリンが検出され、フィルタ表面の異物観察で粘ちょう物、鉄錆、砂等が観察されたことから、汚染度が高い要因は、摩耗とスラッジ、そして外部混入異物の影響と思われます。を示す、粘度、水分、全酸価、IRの各データは良好でした。RBOTは、minと管理限界値であるmin以上であり、継続使用可能と判断できますが、更油を実施した年月以降のRBOT値のデータの変化から余寿命を評価した結果、図RBOTの減少傾向に示す通り年月となりました。本試料油の添加剤は、一般にタービン油に比較して極圧添加剤や摩耗防止剤などの影響で、RBOTの試験結果が変動する傾向があります。そのため、ギヤ油の余寿命の評価を行うためには、RBOTの結果に加え、粘度、全酸価、IRなどのデータを総合的に判断することが必要です。今回の分析結果からは、全てのデータは良好であり、本試料油は継続使用可能な状態にあると判断します。
報告№107-4543 報告№107-4543 | 分析№107-02129 分析№107-02129 | 107-02129 | トライボ診断の結果、泡立ち試験を除く項目は良好でした。泡立ち試験の結果は、一般的には消泡性能が低くいと判断できる値の-ですが、新油値の-と同レベルにあったため、良好と判断します。一方、摩耗粒子の形態観察で外部から混入したと思われる鉄錆が観察されたものの、潤滑状態指数はのマイナス乗と濾過設備のない機器であれば正常な潤滑状態にあると判断できる状況でした。但し、潤滑油の摩耗粒子はフィルタに捕捉され、異常な摩耗状態が発生したとしても正常な潤滑状態にあると誤認してしまう可能性があります。フィルタの捕捉の影響による誤認を避けるため、今後の診断に当たっては、これまでの採油箇所に加え、フィルタの捕捉物も分析し、その結果から潤滑状態を評価することを推奨します。尚、フィルタ捕捉物の分析を実施する際には、フィルタ流量、フィルタ使用時間、主機稼働時間などの追加情報が必要です。泡立ち試験の結果、消泡性能が低いと判断できる値であるものの、新油と同レベルにありました。粘度は良好。粘度はmm/sと新油値mm/sに比較して、粘度変化率は-.％で、当社推奨の管理限界値である±％以内にあり、良好と判断します。粘度は.mm/sでした。粘度は.mm/sでした。粘度指数はでした。粘度指数はでした。泡立ち試験は-でした。泡立ち試験は-と新油と同レベルにあり、消泡性能が新油と同レベルにあることが確認されました。水分は良好。水分は.ppmと当社推奨の管理限界値の以下であり、良好と判断します。全酸価は良好。全酸価はmgKOH/gと新油値mgKOH/g以内であり、良好と判断します。機器の潤滑状態精密な濾過設備がない機器であれば、潤滑状態指数は正常の範囲にあると判断します。潤滑状態指数は正常の範囲にあると判断します。異常摩耗の早期発見パラメータである潤滑状態指数がのマイナス乗と、精密な濾過設備がない機器であれば、潤滑状態指数は正常の範囲にあると判断します。
報告№109-09136 報告№110-00641 | 分析№109-001160 分析№110-002916 | 110-002916_20110128 | 前回に比較してSOAP／D－SOAPの結果で、鉄および錫濃度に変化はなく、異常摩耗の早期発見パラメータであるフェログラフィーのIs値が．と良好でした。前回に比較して計数汚染度はNAS級からNAS級にランク増加したものの、当社推奨の管理限界値内にあり、良好でした。前回に比較して全酸価が.mgKOH/gから.mgKOH/gに若干低下しているものの、当社推奨の管理限界値を超えており、さらに赤外線吸収スペクトルによる分析の結果でも油劣化の兆候を示すカルボン酸の吸収が確認されたことから、油は劣化していると思われます。今後、油中の酸成分の影響で金属表面が腐食して発生する腐食摩耗に進展することが懸念されます。分析結果全酸価は当社推奨の管理限界値を超え、IRで油劣化の兆候を示すカルボン酸の吸収が確認されました。粘度粘度は.mm/sと新油値.mm/sに比較して、粘度変化率は+％で、当社推奨の管理限界値である±％以内にあり、良好と判断します。水分は.ppmと当社推奨の管理限界値の以下であり、良好と判断します。全酸価全酸価は.mgKOH/gと当社推奨の管理限界値の.mgKOH/gを超えていました。IRIRの結果、油劣化の兆候を示すカルボン酸の吸収が確認されました。は良好と判断します。計数汚染度計数汚染度はNAS級と当社推奨の管理限界値のNAS級以内であり、良好と判断します。重量汚染度は.mg/mlと当社推奨の管理限界値のmg/ml以内であり、良好と判断します。機器の潤滑状態機器の潤滑状態は正常と判断します。SOAPSOAPの結果、銅がppm、油の添加剤成分であるバリウムがppm検出されました。軸受の摩耗を示す錫が検出されていないことから、良好と判断します。D－SOAPD－SOAPの結果、鉄、銅が共に、油の添加剤成分であるバリウムが、外部から混入したと思われるカルシウム、ナトリウムが共に検出されました。フェログラフィー異常摩耗の早期発見パラメータであるフェログラフィーのIs値が．と良好の範囲にあり、潤滑状態は正常と判断します。軸受は継続使用可能な状態にあるものの、潤滑油の劣化が確認され、今後油中の酸成分の影響で金属表面が腐食して発生する腐食摩耗が発生することが懸念されるため、更油を推奨します。過去の他社の事例では、全酸価が上昇したタービン油を継続使用していて、軸受メタルが腐食摩耗により全損した例もありますので、できるだけ早い時期に更油を実施することを推奨します。
報告№109-09341 報告№109-09341 | 分析№109-002296・2297・2298 分析№109-002296・2297・2298 | 109-002296_2297_2298 | 結論エンジンオイル中の夾雑物のうち、～μm以上の比較的サイズの大きな摩耗粒子や外部混入異物などは、圧力制御逆止弁に噛み込み、弁体の密着性が低下して完全に閉止できなくなったり、あるいは逆止弁動作時に弁体の密着面に噛み込むなどして摩耗を誘発し、隙間ができるなどして油漏れが発生することなどが考えられます。対策潤滑油を濾過する場合、今回の定検で使用したメッシュではなく、ミクロン以下のサイズでも精密に濾過できるような濾過機で精密に濾過を実施し、濾過後に清浄度を確認するとともに、予防保全を目的として年に～回程度は清浄度を確認することを推奨します。オイルフィルタ下流側の油中夾雑物の確認オイルフィルタ下流側の試料油を分析した結果、摩耗粒子の形態観察でμm以下の鉄系摩耗粒子が支配的ですが、異物の噛み込みにより発生する切削粒子、金属接触が厳しい場合に発生するシビア粒子も観察されました。また、SOAPで鉄および銅、D－SOAPで鉄およびカルシウムが検出されました。検出された鉛および銅は、潤滑油に使用されている亜鉛系添加剤の影響により溶出することが知られています。一方、カルシウムが高濃度になるのは、一般にディーゼルエンジンの燃焼ガスや未燃焼ガスが、燃焼室から潤滑部に入り込んでいるために起きていると推定されます。この現象は、オイルリングやトップリングが正常であれば、発生しにくいですが、オイルリングなどが摩耗していると、燃焼ガスや未燃焼ガスが燃焼室から潤滑油中に入り易くなると思われます。燃料の混入燃焼室から採取した試料油を分析し、燃料油混入の有無を粘度とIRにより確認しました。その結果、動粘度の低下やIRスペクトルパターンに変化はみられず、エンジンオイルへの燃料油の混入は確認されませんでした。特性低下全ての項目が良好な範囲にあったことから特性低下は認められず良好と判断します。粘度は良好と判断します。粘度はオイルパンがmm/sと新油値mm/sに対する粘度変化率は+％、フィルタ下流側がmm/sと粘度変化率は+％、シリンダヘッドがmm/sと粘度変化率は+％で、いずれも当社推奨の管理限界値である±％以内にあり、良好と判断します。全酸価は良好と判断します。全酸価はmgKOH/gと新油値mgKOH/gに比較して高くなっているものの、今回の分析結果には劣化の兆候として現れる有機物・有機化合物が確認されていないことから良好と判断します。基油は良好と判断します。酸化劣化の兆候のパラメータである有機物・有機化合物は、今回の分析結果で確認されなかったことから、基油には劣化兆候はなく良好と判断します。汚染水分濃度は当社推奨の管理限界値を僅かに超えています。水分濃度は当社推奨の管理限界値を僅かに超えています。水分濃度は.と当社推奨の管理限界値のを僅かに超えています。汚染粒子数は以下の通りです。汚染粒子数は試料共にNAS級以上と汚染されています。汚染物重量は以下の通りです。汚染物重量はオイルパンがmg/ml、フィルタ下流側がmg/ml、シリンダヘッドがmg/mlとなっています。摩耗摩耗粒子の結果は以下の通りです。オイルパン異常摩耗の早期発見パラメータであるフェログラフィーのIs値がの乗と高く、摩耗粒子の形態観察の結果、μm以下の鉄系摩耗粒子、異物の噛み込みにより発生する切削粒子がやや多く観察されています。フィルタ下流側異常摩耗の早期発見パラメータであるフェログラフィーのIs値がの乗と高く、摩耗粒子の形態観察の結果、μm以下の鉄系摩耗粒子、異物の噛み込みにより発生する切削粒子、金属接触が厳しい場合に発生するシビア粒子がやや多く観察されています。シリンダヘッド異常摩耗の早期発見パラメータであるフェログラフィーのIs値がの乗と高く、摩耗粒子の形態観察の結果、μm以下の鉄系摩耗粒子、異物の噛み込みにより発生する切削粒子がやや多く観察されています。金属濃度SOAPの結果は以下の通りです。オイルパン金属濃度SOAPの結果、鉄、鉛、銅、油の添加剤成分であるリン、亜鉛、カルシウム、マグネシウム、ホウ素、外部から混入したと思われるアルミニウムが検出されています。フィルタ下流側金属濃度SOAPの結果、鉄、銅、油の添加剤成分であるリン、亜鉛、カルシウム、マグネシウム、ホウ素、外部から混入したと思われるアルミニウム、ケイ素が検出されています。シリンダヘッド金属濃度SOAPの結果、鉄、鉛、銅、油の添加剤成分であるリン、亜鉛、カルシウム、マグネシウム、ホウ素、外部から混入したと思われるアルミニウム、ナトリウム、ケイ素が検出されています。金属濃度酸溶解法の結果は以下の通りです。オイルパン金属濃度酸溶解法の結果、鉄、錫、油の添加剤成分であるリン、亜鉛、カルシウム、外部から混入したと思われるアルミニウム、ナトリウムが検出されています。フィルタ下流側金属濃度酸溶解法の結果、鉄、錫、油の添加剤成分であるリン、亜鉛、カルシウム、外部から混入したと思われるアルミニウム、ナトリウムが検出されています。シリンダヘッド金属濃度酸溶解法の結果、鉄、錫、油の添加剤成分であるリン、亜鉛、カルシウム、外部から混入したと思われるアルミニウム、ナトリウムが検出されています。
報告№109-09094 報告№110-00627 | 分析№109-000889 分析№110-002754 | 110-002754 | は良好と判断します。尚、RBOTがminと新油値のminに比較してmin減少していました。このまま継続使用した場合、この減少傾向から限界値に到達するのは、別紙図RBOTの減少傾向に示すように年月と推定されました。残りの継続使用期間は、約年ヶ月であると予測されます。潤滑油は継続使用可能な状態にあると判断します。≪状態監視とパラメータ≫分析の目的および各分析のパラメータは以下の通りです。特性低下目的：油の分析結果から、や劣化傾向ならびに添加剤の消耗程度、残存寿命などを確認する。粘度JISK全酸価JISK赤外線吸収スペクトルJISK酸化安定度試験JISK汚染目的：油の分析結果から、砂塵あるいは水・異種油などによるや、異物混入の有無を確認する。水分JISK計数汚染度JISB重量汚染度JISB光学顕微鏡観察摩耗目的：油中の摩耗粒子を分析する事により、回転・摺動部の潤滑状態、摩耗劣化の程度、余寿命などを解析する。摩耗診断電子顕微鏡観察JISKX線マイクロアナリシス油中金属濃度）JISK≪分析結果≫特性低下粘度：良好粘度値mm/sの新油値mm/sに対する変化率は+％であり、当社推奨の管理限界値±％以内に留まっています。全酸価：良好全酸価.mgKOH/gは新油値の.mgKOH/g以内にあることから、問題は無いと判断します。赤外線吸収スペクトル：良好酸化安定度試験：良好酸化安定度試験の結果、数値minは当社推奨の管理限界値min以上に留まっており、現時点での使用は可能と判断します。汚染水分：良好水分値ppmは当社推奨の管理限界値以内に留まっています。計数汚染度：今回は実施していません。重量汚染度：今回は実施していません。光学顕微鏡観察：今回は実施していません。摩耗摩耗診断電子顕微鏡観察・X線マイクロアナリシス：今回は実施していません。油中金属濃度：今回は実施していません。
報告№109-09136 報告№110-00329 | 分析№109-001160 分析№110-001478 | 110-001478 | 本試料油の添加剤は、一般に、タービン油に比較して極圧添加剤や摩耗防止剤などの濃度が高く、この影響でRBOT試験の結果が変動する傾向があります。そのため、コンプレッサー油の余寿命の評価をタービン油と同等の精度で得るには、RBOTの結果に加え、粘度、水分、全酸価、IRなどのデータを総合的に判断することが必要です。分析の結果、油の粘性を示す粘度は、mm/sと新油値mm/sに比較した粘度変化率は+％とほぼ変化はありませんでした油中のスラッジの発生量を示す全酸価は、新油値の.mgKOH/gに比較して.mgKOH/gとやや高いものの、IRの結果で油が劣化した場合に発生するカルボン酸の発生は確認されませんでした酸化防止剤の残存量を示すRBOTは、限界値minに比較して、十分に残量があるminでした以上のことから、潤滑油の劣化は確認されませんでした。但し、IRの結果でIRチャートに示すように新油と異なるピークが確認されました。異種油の混入、或いは、油名が違う可能性があります。尚、別紙表および図から分かるように、RBOTの減少傾向から油の余寿命を求めた結果、本試料は直近の更油から起算して稼働時間が時間まで使用可能であることが分かりました。潤滑油は、劣化の兆候が確認されず、且つ、余寿命が時間以上あることから、この油は継続使用可能と判断します。異種油の混入、或いは、油名が違う可能性がありますので、ご確認下さい。
報告№109-09448 報告№110-00157 | 分析№109-002802 分析№110-000649 | 110-000649 | ・摩耗状態油中金属濃度の結果、潤滑油中からは鉄が検出されました。検出されたこれらの金属は、粒子観察の結果から潤滑状態が正常な場合に発生するマイルド摩耗粒子、局部的に高圧・高温となる場合に発生するフリクションポリマでした。これらのことから、潤滑部ではマイルド摩耗が発生していることが分かりました。しかし、異常摩耗の早期発見パラメータであるフェログラフィーのIs値がの乗と高い範囲にあることから、摩耗は進行していることが確認されました。・汚染度計数汚染度はNAS級と当社推奨の管理限界値に到達していました。フィルタ表面の異物観察で鉄錆、砂等が観察されたことから、汚染度が高い要因は、摩耗と外部混入異物の影響と思われます。・粘度、水分、全酸価、IRの各データは良好でした。潤滑油および対象設備は継続使用可能な状態にあるものの、以下の対策が必要です。油の汚染度が高く、油圧系統にあるバルブの動作障害やストレーナの目詰まり等を引き起こす可能性がありますので、濾過を推奨します。は良好と判断します。粘度粘度はmm/sと新油値.mm/sに比較して、粘度変化率は+.％で、当社推奨の管理限界値である±％以内にあり、良好と判断します。水分はppmと当社推奨の管理限界値の以下であり、良好と判断します。全酸価全酸価は.mgKOH/gと新油値.mgKOH/g以内にあることから、良好と判断します。IRIRの結果、油劣化の兆候を示すカルボン酸の吸収が確認されず、且つ、新油のスペクトルパターンとほぼ一致していることから、良好と判断します。計数汚染度は当社推奨の管理限界値に到達していました。計数汚染度計数汚染度はNAS級と当社推奨の管理限界値のNAS級に到達していました。重量汚染度は.mg/mlと当社推奨の管理限界値のmg/ml以内にあり、良好と判断します。機器の潤滑状態摩耗粒子診断の結果、潤滑状態が正常な場合に発生するマイルド摩耗粒子、局部的に高圧・高温となる場合に発生するフリクションポリマが比較的多く観察されました。SOAPによる油中金属濃度SOAPによる油中金属濃度の結果、鉄、ニッケル、油の添加剤成分であるリン、外部から混入したと思われるケイ素、ナトリウムが検出されました。SOAPによる油中金属濃度SOAPによる油中金属濃度の結果、鉄、銅、油の添加剤成分であるリン、外部から混入したと思われる亜鉛、カルシウム、ナトリウムが検出されました。摩耗粒子診断異常摩耗の早期発見パラメータであるIs値がの乗と高く、摩耗粒子の形態観察の結果、マイルド摩耗粒子、局部的に高圧・高温となる場合に発生するフリクションポリマが比較的多く観察されました。
報告№109-09136 報告№114-00190 | 分析№109-001160 分析№114-000584 | 114-000584 | 分析の結果、、汚染状態は共に良好の範囲にあることから、潤滑油は継続使用可能な状態にあると判断します。尚、RBOTの値が前回に比較して増加していることから、潤滑油の余寿命を求めることは出来なかったものの、前回から今回までの間で酸化防止剤の減少はなかったものと思われます。更油日から今回までの期間がヶ月であることから、今後の運転状況に変化がなければ、少なくともこの期間は使用可能と推定されます。本試料油の添加剤は、一般に、タービン油に比較して極圧添加剤や摩耗防止剤などの濃度が高く、この影響でRBOT試験の結果が変動する傾向があります。そのため、タービン油と同等の精度でギヤ油を評価するには、RBOTの結果に加え、粘度、酸価、IRなどのデータに基づき総合的に判断することが必要です。粘度、酸価、IRが良好の範囲にあり、RBOTはminと当社推奨の管理限界値以上にあることから、RBOTは良好と判断します。減速機減速機は継続使用可能な状態にあると判断します。但し、異常摩耗の早期発見パラメータであるフェログラフィーのIs値が前回に比較してレベルからレベルに上昇しているものの良好の範囲にあり、摩耗粒子の形態観察で繰返し応力を受けて発生する疲労摩耗粒子が比較的多く観察されています。また、SOAP-Tの結果で前回に比較して鉄がからに増加していることから、ギヤ歯面や転がり軸受軌道面では摩耗が進行していると推定されます。今後、摩耗の進行が懸念されるため、以下の対策を推奨します。定期的な分析今後の疲労摩耗の推移を監視するため、定期的な分析実施を推奨します。
報告№106-0227 報告№106-0269 | 分析№106-01279 分析№106-01450 | 106-01450 | 浄油前の試料油を分析した結果、計数汚染度がNAS級、重量汚染度が.mg/mlと良好の範囲にありました。摩耗粒子形態観察で金属接触が厳しい場合に発生するシビア粒子、局部的に高圧・高温となる場合に発生するフリクションポリマがやや多く観察されました。今回観察された摩耗粒子のうちフリクションポリマは、発生量が多くなるとバルブ類の動作障害の原因になります。現状では問題のあるレベルではありませんが、長期間使用している場合に配管内壁や油槽内壁に付着し、付着量が一定量になると剥離し問題となるケースがあります。定期的な分析により発生量を確認することを推奨します。尚、を示す粘度、水分、全酸価、IRの各データは良好でした。
報告№112-00727 報告№113-00122 | 分析№112-003321 分析№113-000467 | 113-000467 | 油の劣化は確認されず、汚染度も良好な範囲にあることから、継続使用可能な状態にあると判断します。軸受は継続使用可能な状態にあると判断します。分析結果フェログラフィーおよびSOAP／D-SOAPの結果から総合的に判断した結果、正常な状態にあると考えられます。フェログラフィー【定量分析：Is値】Is値は異常摩耗の早期発見パラメータのつで、摩耗程度を定量化するために用います。Is値は前回に比較してのマイナス乗から変化はなく、低い値でした。フェログラフィー【定性分析：摩耗粒子および摩耗形態観察】分析結果から観察された全ての粒子量は少でした。Iカップリング発光分光分析【SOAP／D-SOAP】検出された金属元素から発生箇所を推定すると、以下の通りでした。カルシウム、ナトリウム・外部混入異物前回に比較して計数汚染度はNAS級からNAS級とランク上昇しているものの、管理限界値以下であり、重量汚染度は.mg/mlから.mg/mlに減少し、共に良好でした。．前回同様にIR、RBOTの各データは良好でした。
報告№109-09136 報告№111-00180 | 分析№109-001160 分析№111-000979 | 111-000979 | 潤滑油は継続使用可能な状態にあると判断します。粘度、全酸価、IR、RBOTの各データは良好でした。尚、別紙RBOTの減少傾向から油の余寿命を求めた結果、本試料は直近の更油から起算して稼働日数が年月まで使用可能であることが分かります。水分は良好でした。
報告№101-0109 | 分析№101-00965 | 101-00965 | 本試料油は、機器停止中にドレンバルブから採油を実施しており、ドレン配管や油槽底部の汚染粒子を採取している可能性があります。従って、循環中の潤滑油中金属濃度より、高濃度になっている可能性が高いことを考慮してデータを解析しました。軸受軌道面や転動面に肉眼では確認できない程度の微少なフレーキングが発生しているものと考えられます。今後、これが起点となって疲労剥離が進展しますので、振動診断の高周波帯のデータを詳細に解析されると同時に、定期的にトライボ診断を実施し、疲労摩耗の進行状況を確認されることを推奨します。粘度は新油値との比較が必要です。粘度は.mm/sとVG規格の油種を使用している場合、規格内にあり良好と判断できますが、新油値との比較が必要であり、貴発電所で使用している新油をご提供ください。水分は良好と判断します。水分は.ppmと当社推奨の管理目安内にあり、良好と判断します。全酸価は新油値との比較が必要です。全酸価は.mgKOH/gでした。全酸価は新油値との比較が必要であり、貴発電所で使用している新油をご提供ください。IRは良好と判断します。IRチャートに示すように油劣化の兆候を示すカルボン酸が確認されないことから良好と判断します。計数汚染度は当社推奨の管理目安に到達していました。計数汚染度はNAS級と当社推奨の管理目安に到達していました。重量汚染度は良好です。重量汚染度はmg/mlと当社推奨の管理目安内にあり良好と判断します。機器の潤滑状態SOAPの結果、ケイ素がppm検出されました。SOAPの結果、砂やシリコングリースの混入と思われるケイ素がppm検出されました。又、油の添加剤成分であるリンが、亜鉛がppm検出されました。D－SOAPの結果、軸受の摩耗により発生した鉄が検出されました。D－SOAPの結果、軸受の摩耗により発生した鉄がppm、油の添加剤成分の析出により発生した亜鉛が、外部から混入したカルシウムが検出されました。フェログラフィーの結果、微少なフレーキングが発生しています。摩耗の過酷度を示すフェログラフィーのIs値がの乗とやや高い値を示していました。摩耗粒子の形態観察の結果、微小なフレーキングにより発生した摩耗粒子がやや多く見られます。軌道面に肉眼では確認できない程度の微小なフレーキングが発生していることが想像されます。今後、これが起点となって疲労剥離が進展しますので、振動診断の高周波帯のデータ監視強化と同時に、トライボ診断を定期的に実施し、疲労摩耗の進行状況を確認されることを推奨します。
報告№108-5071 報告№113-00066 | 分析№108-02721 分析№113-000247 | 113-000247_date130604 | 潤滑油は継続使用可能な状態にあると判断します。但し、消泡性能の低下および酸価がやや高いことから、以下の対策を推奨します。増速機増速機は継続使用可能な状態にあると判断します。但し、鉄がppmと比較的高く検出されていることから、鉄を主成分とした箇所から摩耗が発生していると考えられます。ギヤ歯面から発生しているとした場合、仮定に基づく計算であるため参考値となりますが、ギヤのバックラッシ増加量は最も厳しい部分で約μmと推定されました。当社推奨の上限値μmに比較して十分に小さい値であるため、継続使用に問題はないと考えられますが、今後の鉄濃度の増加に注意が必要です。定期的な分析消泡性能の低下が確認され、今後の酸価の上昇や、疲労摩耗の進行が懸念されるため、定期的に分析を実施することを推奨します。はフェログラフィーおよびSOAP-Tの結果から総合的に判断した結果、継続使用は可能ですが、今後の機器の機能を確認するためにも傾向管理が有用と考えます。フェログラフィー【定量分析：Is値】Is値は異常摩耗の早期発見パラメータのつで、摩耗粒子を定量化するために用います。今回のIs値はの乗と低い値でした。フェログラフィー【定性分析：摩耗粒子および摩耗形態観察】分析結果から観察された代表的な粒子は、以下の通りでした。疲労摩耗粒子・繰返し応力を受けて発生。Iカップリング発光分光分析【SOAP-T】検出された金属元素から発生箇所を推定すると、以下の通りでした。鉄、錫・ギヤ、軸受等リン・添加物カルシウム、アルミニウム、ケイ素、ナトリウム・外部混入異物鉄がppmと比較的高く検出されていることから、鉄を主成分とした箇所から摩耗が発生していると考えられます。バックラッシご提供いただいた図面情報から本設備は太陽歯車、遊星歯車、内歯車で構成される遊星歯車機構、そして組のハスバ歯車機構で構成されていることが分かりました。今回、遊星歯車機構の歯幅および、全ての歯車のモジュールが不明でした。よって、遊星歯車の歯幅をmmと仮定し、遊星歯車、一つ目の歯車対、二つ目の歯車対のモジュールをそれぞれ、、と仮定し、バックラッシの増加量を計算しました。その結果、平均的に摩耗が発生していたと仮定した場合、バックラッシの増加量は以下の通りと推定されます。表バックラッシ増加量接触箇所 バックラッシ増加量 内歯車-遊星歯車 約. 遊星歯車-太陽歯車 約 ハスバ歯車 約 ハスバ歯車 約 バックラッシ増加分の上限値は、メーカにより差異はあるものの、当社の推奨するバックラッシは、一般に推奨されるμmを管理目安にしています。この値に比較して十分に小さい値です。但し、今回の計算は仮定に基づいて行っているため、参考値としてお考え下さい。泡立ち試験泡立ち試験の結果は、-と新油値が-であるのに比較して高い値となっていたことから、消泡性能が低下していることが分かりました。今後の使用状況によっては油の酸化劣化が進行したり、ギヤ歯面およびベアリング軌道面で油膜切れが発生したりする場合があるため、消泡剤の添加による消泡性能の改善など何らかの対応が必要になると思われます。酸価は、前回の.mgKOH/gから.mgKOH/gに低下しているもののやや高い値でした。現在のところ、IRで油劣化の兆候を示すカルボン酸の吸収が確認されていないことから、継続使用可能な状態にあると判断しますが、新油に比較して酸価が上昇し始めていることから、今後の劣化進行に注意が必要です。水分がppmと新油値ppmに比較して僅かに高い値でした。使用油であるAlphasynPGは、ポリグリコールベースの合成ギヤオイルであるため、水分を吸収しやすい特性があります。前回に比較して減少していました。分析結果SOAP-TSOAPの結果、鉄がppm、錫がppm、添加剤成分であるリンがppm、外部から混入したと思われるアルミニウムがppm、ケイ素がppm、ナトリウムがppm検出されました。SOAP-TD-SOAPの結果、鉄が、添加剤成分であるリンが、外部から混入したと思われるカルシウムが、ナトリウムが検出されました。フェログラフィー異常摩耗の早期発見パラメータであるフェログラフィーのIs値が×と良好の範囲にあるものの、疲労摩耗粒子が比較的多く観察されました。粘度粘度はmm/sと新油値mm/sに比較して、粘度変化率は-.％で、当社推奨の管理限界値である±％以内にあり、良好と判断します。泡立ち試験泡立ち試験は-であり、新油に比較して高い値でした。水分はppmと新油に比較して僅かに高い値でした。酸価は.mgKOH/gと新油値.mgKOH/gに比較して高いものの、IRの結果で油劣化の兆候を示すカルボン酸の吸収が確認されていないことから、良好と判断します。
報告№106-0227 報告№106-6087 | 分析№106-01279 分析№106-02006 | 106-02006 | 精点Bを実施した結果、摩耗の安定が確認され、潤滑油も継続使用可能な状態にあると判断します。これらのことは、前回に比較して、計数汚染度は等級に変化がないことSOAP／D-SOAPの鉄及び錫濃度に変化がないこと異常摩耗の早期発見パラメータであるフェログラフィーのIs値が.と良好の範囲にあること以上のことから判断しました。
報告№109-09136 報告№112-00176 | 分析№109-001160 分析№112-000733 | 112-000733 | 減速機は継続使用可能な状態にあると判断します。定期的な分析凝着摩耗の進行を監視するため、定期的に分析を実施し、分析データによる摩耗の進行状況を確認することを推奨します。バックラッシによる評価トライボ診断では、バックラッシの増加量を分析結果から計算できますので、構造が確認できる図面、ギヤの形式、歯形、モジュール、歯数、歯幅、油入替後の稼働時間ならびに分解点検後の稼働時間をお知らせ下さい。計算結果をご報告いたします。フェログラフィーIs値は異常摩耗の早期発見パラメータのつで、摩耗粒子を定量化するために用います。前回に比較してIs値はの乗から乗に上昇したものの、潤滑状態は正常と判断できます。摩耗粒子の形態で比較的多く観察された粒子は、潤滑状態が正常な場合に発生する摩耗粒子金属潤滑部が局部的に油膜切れを起して発生するシビア粒子でした。これらの摩耗粒子が観察された場合、潤滑部で発生している摩耗形態は、正常なマイルド摩耗潤滑状態がやや厳しい凝着摩耗であることが分かります。Iカップリング発光分光分析【SOAP-T】検出された金属元素は、SOAP-Tの結果表に示すように、鉄、リン、カルシウム、アルミニウム、ナトリウム、モリブデンでした。検出された金属元素から発生箇所を推定すると鉄・ギヤ・軸受等リン、モリブデン・オイル添加剤カルシウム、アルミニウム、ナトリウム・外部混入異物であると思われます。このうち、機械部品が摩耗したと思われる元素はのグループです。前回同様に計数汚染度はNAS級以上と等級に変化はないものの、当社推奨の管理限界値を超えていました。フェログラフィーの結果から、汚染度が高い要因は、摩耗と外部混入異物の影響と思われます。
報告№102-4043 | 分析№102-02017 | 102-02017 | 分析の結果、一過性と思われるメタルの摩耗が確認されました。これは、フェログラフィーでμmサイズの大型のホワイトメタルが見られ、且つ、電子顕微鏡、X線マイクロアナリシスの結果からも確認されました。この粒子は、油膜切れにより厳しい金属接触が発生したことを示唆します。このような粒子は、起動や停止時の油膜切れが発生しやすい時に発生します。この粒子が支配的であった場合、軸受メタルは焼損状態にあると判断できますが、今回観察された数が少なく、直ちに点検が必要な状態にあるとは考えにくいと考えます。一過性のものであれば、今後摩耗粒子の増加は見られませんが、摩耗が進行する場合があるため、ヶ月後に再度分析を実施し、摩耗の進行状況を確認されることを推奨します。尚、を示す粘度、水分、全酸価、IRの各データが良好であることから、この油は継続使用可能と判断します。
報告№109-09136 報告№111-000121 | 分析№109-001160 分析№111-000653 | 111-000653 | 軸受は継続使用可能な状態にあると判断します。但し、ちょう度の上昇がみられ、グリースが軟化していることが確認され、今後、グリースの漏洩や油膜切れの発生が懸念されるため、グリースを交換されることを推奨します。フェログラフィー摩耗粒子の形態で比較的多く観察された粒子は、潤滑状態が正常な場合に発生する摩耗粒子でした。このような摩耗粒子が観察された場合には、潤滑部では正常なマイルド摩耗が発生していることが分かります。Iカップリング発光分光分析供試グリースを分析した結果、検出された金属元素は、SOAPの結果表に示すように、鉄、鉛、錫、リン、亜鉛、カルシウム、アルミニウム、ナトリウムでした。これらの検出された金属元素から発生箇所を推定すると鉄、鉛、錫・軸受等リン、亜鉛・グリース添加剤カルシウム、アルミニウム、ナトリウム・増ちょう剤であると思われます。このうち、機械部品が摩耗したと思われる元素はのグループです。グリースのちょう度、滴点、全酸価、IRの各データは良好でした。一方、ちょう度は、と当社推奨の管理上限値のより若干高くなっており、グリースが軟化していることが分かりました。軟化したグリースを使用した場合、グリースの漏洩や軸受等で油膜切れが発生することが懸念されます。
報告№109-09136 報告№112-00557 | 分析№109-001160 分析№112-002296 | 112-002296 | 潤滑油および軸受は継続使用可能な状態にあると判断します。但し、今後も摩耗の進行を傾向監視するため、以下の対策を推奨します。採油方法の改善計数汚染度の粒子分布を見るとμm以上の粒子が多く、フィルタ表面の異物観察で鉄錆、砂等の外部混入異物が比較的多く観察されました。今回の採油箇所が点検口であり、廃油量が不明ですが、観察された結果からμm以上の粒子は、配管内に残留していた異物を採油したか、或いは、採油時に混入した可能性が考えられます。外部混入異物は、分析データに影響を及ぼすことがあるため、今後の採油は、外部混入異物が極力混入しないように採油することを推奨します。定期的な分析今後懸念される凝着摩耗の進行を監視するため、定期的に分析を実施することを推奨します。軸受メタルの情報提供今後軸受メタルの摩耗が進行した場合、摩耗程度を評価する必要がありますので、次回分析時には、メタルサイズ、回転数、油入れ替え後の稼働時間ならびに直近のメタル交換からの稼働時間をお知らせください。はフェログラフィーおよびSOAP／D-SOAPの結果から総合的に判断した結果、やや厳しい状態にあると考えられます。フェログラフィー【定量分析：Is値】Is値は異常摩耗の早期発見パラメータのつで、摩耗粒子を定量化するために用います。前回に比較してIs値はの乗から変化はなく、低い値でした。フェログラフィー【定性分析：摩耗粒子および摩耗形態観察】分析結果から比較的多く観察された粒子は、以下の通りでした。正常な摩耗粒子・潤滑状態が正常なマイルド摩耗により発生。球状粒子・金属接触が厳しく、且つ、金属が溶融するほどの高い摩擦熱が発生していると考えられます。観察された摩耗粒子の中でも球状粒子は、注意が必要です。観察された摩耗粒子の中でも球状粒子は、異常摩耗の兆候を示す形態のパラメータで、この摩耗粒子が発生する場合、潤滑状態に注意が必要です。球状粒子の発生原因は、一般に、溶接工事、溶接作業などによる溶接スパッタの混入電食による発生厳しい金属接触による摩耗が考えられます。球状粒子の発生原因が、の溶接スパッタの混入であれば、今後増加しないと思われますが、が考えられる場合は、原因を取り除かなければ球状粒子は増加すると考えられます。Iカップリング発光分光分析【SOAP／D-SOAP】検出された金属元素から発生箇所を推定すると、以下の通りでした。鉄、鉛、銅、錫、亜鉛・軸受等リン・添加剤カルシウム、ナトリウム・外部混入異物計数汚染度は、前回に比較してNAS級からNAS級にランク上昇しているものの、当社推奨の管理限界値以下にあり、重量汚染度はmg/mlから.mg/mlに減少し、共に良好でした。前回同様に粘度、水分、酸価、IR、RBOTの各データは良好でした。分析結果は良好と判断します。粘度粘度はmm/sと新油値mm/sに比較して、粘度変化率は+％で、当社推奨の管理限界値である±％以内にあり、良好と判断します。水分はppmと当社推奨の管理限界値の以下であり、良好と判断します。酸価は.mgKOH/gと新油値.mgKOH/gに比較して高いものの、IRの結果で油劣化の兆候を示すカルボン酸の吸収が確認されていないことから、良好と判断します。IRIRの結果、油劣化の兆候を示すカルボン酸の吸収が確認されていないことから、良好と判断します。RBOTRBOTはminと当社推奨の管理限界値のmin以上であり、良好と判断します。は良好と判断します。計数汚染度計数汚染度はNAS級と当社推奨の管理限界値のNAS級以下にあり、良好と判断します。重量汚染度は.mg/mlと当社推奨の管理限界値のmg/ml以下にあり、良好と判断します。摩耗粒子の形態観察の結果、金属接触が厳しく、且つ、摩擦熱が高い場合に発生する球状粒子が比較的多く観察されました。SOAPSOAPの結果、鉄がppm、銅がppm、亜鉛がppm、軸受の摩耗を示す錫が、油の添加剤成分であるバリウムがppm検出されました。D-SOAPD-SOAPの結果、鉄、鉛、銅がそれぞれ、軸受の摩耗を示す錫が、油の添加剤成分であるバリウムが、外部から混入したと思われるカルシウム、ナトリウムが共に検出されました。フェログラフィー異常摩耗の早期発見パラメータであるフェログラフィーのIs値がと良好の範囲にあるものの、摩耗粒子の形態観察の結果、金属接触が厳しく、且つ、摩擦熱が高い場合に発生する球状粒子が比較的多く観察されました。
報告№109-09136 報告№113-00112 | 分析№109-001160 分析№113-000435 | 113-000435 | トライボ診断を実施した結果、当該機の油中金属濃度のうち、カルシウムの固形分濃度がやや高い値でした。カルシウムは、エンジンオイル中に多量に添加されているカルシウム系の添加剤が、燃焼ガスや未燃焼ガス中の硫黄分と化学反応して生成するものですが、これらの生成はピストンリングのシール性の低下が関与していると推定されます。当社の研究によれば、固形分として生成し析出したカルシウム濃度がを超えた場合、主軸メタルやクランクピンメタルの摩耗速度が著しく早まることを経験しています。当該機は稼働率が低いことから、常用機のように早い速度で摩耗が進展することはないと思われますが、燃焼ガスがピストンリングを通過してオイル側に混入している可能性が高いことから、次回の点検では、ピストンリングの交換を前提とした整備が必要と思われます。尚、現時点では継続使用は可能と判断できるものの、次回点検まで異常を起こさず状態をより長く維持するためにも、油濾過により相対的に汚染度を低くする方法を推奨します。トライボ診断を実施した結果、現時点の当該機は、継続使用可能な状態にあると判断します。但し、当該機はピストンリングやオイルリングが摩耗して燃焼ガスのシール性が低下し始めていると推定されます。以下の推奨内容を参考にされて今後のメンテナンスにお役立て下さい。次回点検でピストンリング、オイルリングの点検とエンジンオイルの更油、又は、油濾過濾過当該機の潤滑箇所であるピストンのピストンリングやオイルリングの潤滑箇所の状態を、次回の開放点検時に確認を推奨すると共に、エンジンオイルの更油を推奨します。これは、当該機の油中からカルシウム化合物がやや高い濃度で検出されたため、この化合物が更に潤滑箇所の摩耗を促進させる懸念があります。カルシウム化合物発生の原因は、ピストンリングやオイルリングの摩耗によって燃焼ガスのシール性が低下し、燃焼ガス中の硫黄分と油中のカルシウム添加剤が反応するためと考えられます。点検や更油の対策が直ぐに出来ない場合は、油濾過濾過により総体相対的に汚染度を低くする方法を推奨します。実施後は、再度トライボ診断を実施することにより、処理後のデータとして継続的な傾向監視を実施して下さい。油濾過濾過は、当社製油濾過濾過装置によって運転中にエンジンオイルの濾過濾過を実施することで、油中の汚染物や水分なども油濾過濾過装置のエレメントに吸着して処理できますので、高性能油濾過濾過装置の活用を推奨します。新油との比較による評価を示す粘度、酸価、IR、塩基価のデータは新油データを基準として評価しています。今回は新油データが不明であったため良否の評価ができませんでしたが、今後分析を実施する場合は、使用している新油を同時に分析することをご検討下さい。定期的な分析定期的な潤滑油分析によるトライボ診断を実施することにより、分析データの変化から異常の兆候を早期に発見することが可能となります。また、今回は対象設備の初回分析であるため、最低でもあと回分析を実施し、分析データの変化から今後の対応を検討することを推奨します。はフェログラフィーおよびSOAP-Tの結果から総合的に判断した結果、継続使用は可能ですが、今後の機器の機能を確認するためにも傾向管理が有用と考えます。フェログラフィー【定量分析：Is値】Is値は異常摩耗の早期発見パラメータのつで、摩耗粒子を定量化するために用います。今回のIs値はの乗とやや高い値でした。フェログラフィー【定性分析：摩耗粒子および摩耗形態観察】分析結果から観察された代表的な粒子は、以下の通りでした。正常な摩耗粒子・潤滑状態が正常なマイルド摩耗により発生。切削粒子・異物や金属表面の微小突起による切削摩耗により発生。シビア粒子・潤滑状態がやや厳しい凝着摩耗により発生。金属潤滑部が局部的に油膜切れを起していると考えられます。黒錆・潤滑状態がやや厳しい凝着摩耗により発生。金属接触が厳しく、且つ、高い摩擦熱が発生していると考えられます。フリクションポリマ・局部的に高圧・高温となる場合に発生。観察された摩耗粒子の中でも切削粒子、シビア粒子、黒錆は、将来的な摩耗の進行に繋がる可能性を示唆しているため、傾向監視が必要と思われます。切削摩耗は、他の摩耗形態に比較して摩耗進行速度が速く注意が必要で、定期的なトライボ診断による状態監視が必要と考えます。切削摩耗の原因となる混入異物が残留している場合、この異物により切削摩耗が継続して発生する可能性があります。シビア粒子、黒錆は凝着摩耗に分類されます。これらの摩耗粒子は、摺動面で凝着、破断を繰り返し、この過程で生じる移着粒子が成長して摩耗粒子となります。そのため、摺動面では局部的に油膜切れが発生していることを示しています。この状態が継続した場合、摩耗粒子のサイズは徐々に大型化していき、設備の損傷に至る場合がありますので、傾向監視が必要です。Iカップリング発光分光分析【SOAP-T】検出された金属元素から発生箇所を推定すると、以下の通りでした。鉄、鉛、ニッケル・エンジン部品リン、亜鉛、カルシウム・添加剤アルミニウム、ナトリウム・外部混入異物カルシウムの析出SOAP-Tでカルシウムがppmとやや高い値で検出されました。エンジン油中にカルシウム化合物が高い濃度で検出された場合、この化合物がピストンピン主軸メタルや、クランクピンメタル摺動面に噛み込んで摩耗させたり、メタルに埋め込まれて摩耗を促進させたりする原因になるなどの悪影響を生じることが、当社の研究結果から判明しています。この影響については、別紙カルシウムの析出をご覧ください。計数汚染度計数汚染度はNAS級と汚染されていました。重量汚染度は.mg/mlと汚染されていました。光学顕微鏡写真重量汚染度で濾過したフィルタ表面上の夾雑物を光学顕微鏡で観察した結果、金属片、鉄錆、砂等が観察されました。粒度分布粒度分布は.～.μmの範囲にあり、.μmにピークが確認されました。μm以下の粒子が多いことから、これらのほとんどは、燃焼して発生した煤であると推定されます。燃焼して発生したすす等が油中粒子の主成分であることが推測できます。粘度、酸価、塩基価については新油値が不明であったため、粘度、塩基価は新油カタログ値との比較をし、酸価は良否の評価ができませんでした。粘度粘度は、mm/sと新油カタログ値の.mm/sに比較して粘度変化率が-％となっており、当社推奨の管理限界値である±以内にあり、良好と判断します。水分はppmと当社推奨の管理限界値以下にあり、良好と判断します。酸価・IR酸価劣化の進行度は、酸価およびIRの結果から総合的に判断します。酸価は、gKOH/gと測定されたものの、良否の評価ができませんでした。但し、IRチャートの結果、油劣化の兆候を示すカルボン酸の吸収が確認されていないことから、潤滑油は酸化劣化していないと判断します。塩基価は.mgKOH/gと新油カタログ値を元にした限界値mgKOH/g以上にあり、良好と判断します。
報告№109-09136 報告№110-00040 | 分析№109-001160 分析№110-000119 | 110-000119 | 前回同様には良好でした。なお、RBOTがminと新油値のminに比較してmin減少していました。このまま継続使用した場合、この減少傾向から限界値に到達するのは、別紙図RBOTの減少傾向に示すように年月と推定されました。潤滑油は、現状では継続使用可能な状態にあると判断できますが、余寿命の減少傾向から判断すると、年中には更油を検討されることを推奨します。
報告№109-09136 報告№111-00418 | 分析№109-001160 分析№111-001983 | 111-001983date111031 | エンジン摺動部は継続使用可能な状態にあると判断します。但し、シリンダ内壁や軸受摺動面で摩耗の進行が懸念されるため、以下の対策を推奨します。凝着摩耗の進行を監視するため、定期的に分析を実施し、摩耗の進行状況を確認することを推奨します。フェログラフィー異常摩耗の早期発見パラメータとして摩耗粒子を定量化して評価するフェログラフィーのIs値は、潤滑状態がやや厳しいの乗でした。摩耗粒子の形態で比較的多く観察された粒子は、潤滑状態が正常な場合に発生する摩耗粒子、金属接触が厳しく、且つ、摩擦熱が高い場合に発生する黒錆局部的に高圧・高温となる場合に発生するフリクションポリマでした。これらの摩耗粒子が観察された場合、潤滑部で発生している摩耗形態は、正常なマイルド摩耗潤滑状態がやや厳しい凝着摩耗であり、そして局部的ではあるものの高圧・高温の箇所が発生していることも分かります。フリクションポリマは、潤滑油が摺動面や軌道面に押し込められ高圧状態になると同時に、圧縮熱により高温状態になった結果、基油自身が重合反応を起こし生成することが知られています。そのため、高圧高温状態の解消がなされなければ、潤滑油の劣化が進行し、粘度上昇に因る潤滑異常に進展する場合があります。Iカップリング発光分光分析供試のディーゼルエンジン油を分析した結果、検出された金属元素は、SOAP-Tの結果表に示すように、鉄、鉛、銅、ニッケル、錫、リン、亜鉛、カルシウム、バリウム、アルミニウム、ナトリウム、マグネシウム、ホウ素が検出されました。これらの検出された金属元素から発生箇所を推定すると鉄、鉛、銅、ニッケル、錫・エンジン部品リン、亜鉛、カルシウム、マグネシウム・オイル添加剤バリウム、アルミニウム、ナトリウム、ホウ素・外部混入異物であると思われます。このうち、機械部品が摩耗したと思われる元素はのグループです。メタルの摩耗程度SOAP-Tの結果、メインメタルやクランクメタルの主成分である錫が.ppm検出されました。前回の分析以降、タンク容量と同程度の油を補給していることから、前回の錫濃度と今回の錫濃度を積算しました。この積算した錫濃度からメタルの摩耗程度を確認しました。確認方法は、下式およびの通りです。錫の摩耗体積＝錫濃度×-×油量×.×÷錫密度・＝×-××.×÷.＝.平均的な摩耗深さ＝摩耗体積÷摩耗面積×・＝.÷×＝計算の結果、摩耗深さはμm摩耗しています。一般的にホワイトメタルのオーバーレイ厚さは、薄くてもμm程度はありますので、これに比較して十分に小さく、良好な状態にあると考えられます。但し、当該ディーゼルエンジンは、潤滑油をタンク容量Lに対して、月平均Lの潤滑油を補給しているとの情報がございますので、直近の更油日をお知らせ下さい。錫濃度を補正して再計算いたします。尚、観察された摩耗形態がマイルド摩耗が支配的であるため可能性としては低いと思われますが、仮にクランクメタルの上メタル個に摩耗が集中したとすると、摩耗深さは.μmとなります。オーバーレイの厚さをμm程度とすると、オーバーレイは既に摩耗していることになります。クロムの摩耗体積SOAP-Tの結果、カム・カムロールの主成分であるクロムの濃度はでした。前回から今回の間に油がほぼ全量入れ替わったとすると、累積濃度はppmとなります。この累積濃度から求めた摩耗体積は.cmになりました。カムおよびカムローラのサイズから摩耗面積が分かれば、摩耗深さを計算することが出来ますので、情報の提供をお願いします。銅を使用した箇所の摩耗・溶出SOAP-Tで銅がppm検出されました。銅の影響については、別紙鉛および銅を使用した箇所の摩耗・溶出を御覧ください。粒度分布粒度分布は.～.μmの範囲にあり、.μmにピークが確認されました。油中の粒子は、.μm以下の微小な粒子が多いことが分かります。分析結果粒度分布粒度分布は.～.μmの範囲にあり、.μmにピークが確認されました。油中の粒子は、.μm以下の微小な粒子が多いことが分かります。機器の潤滑状態摩耗粒子の形態観察の結果、潤滑状態が正常な場合に発生する摩耗粒子、金属接触が厳しく、且つ、摩擦熱が高い場合に発生する黒錆が比較的多く観察されました。SOAP-TSOAP-Tの結果、鉄、鉛、銅、ニッケル、油の添加剤成分である亜鉛、カルシウム、マグネシウム、外部から混入したと思われるアルミニウム、ナトリウム、ホウ素が検出されました。SOAP-TSOAP-Tの結果、鉄、錫、油の添加剤成分であるカルシウム、外部から混入したと思われるリン、バリウム、アルミニウム、ナトリウムが検出されました。フェログラフィー異常摩耗の早期発見パラメータであるIs値がの乗とやや高く、摩耗粒子の形態観察の結果、潤滑状態が正常な場合に発生する摩耗粒子、金属接触が厳しく、且つ、摩擦熱が高い場合に発生する黒錆が比較的多く観察されました。
報告№109-09136 報告№113-00600 | 分析№109-001160 分析№113-002536 | 113-002536 | 潤滑、汚染状態は良好の範囲にあることから、潤滑油は継続使用可能な状態にあると考えられます。減速機摩耗状態は良好の範囲にあることから、減速機は継続使用可能な状態にあると判断します。最適な採油方法本試料油は、機器停止中にオイルクーラーエア抜き弁から採油されているため、別紙油中粒子の沈降の影響に示すように、油中粒子などの固形物は沈降の影響を受けて分析データが低濃度に出ていると推定されます。正確なデータによる診断を行うためにも、今後の採油は、極力運転中もしくは停止直後の油槽中層部から実施されることを推奨します。異常摩耗の早期発見のパラメータであるIs値は、前回のレベルからレベルに上昇しているものの、正常でした。また、異常摩耗の兆候を示す摩耗粒子が顕著に観察されなかったことから、は良好と判断します。計数汚染度は前回のNAS級から等級に変化はなく、良好です。前回同様、粘度、水分、酸価、IRの各データは良好です。
|  | 114-000828 | 対象設備は継続使用可能な状態にあると判断します。但し、SOAPでニッケルがppmとやや高い値で検出されました。ディーゼルエンジンのメタルは、別紙コンロッドメタル・クランクメタルの摩耗に示すように、一般的にホワイトメタル層、ニッケル層、銅と鉛の合金であるケルメット層の順に積層構造になっています。ホワイトメタル層の一部が摩耗により消失した場合、下のニッケル層が摩耗し、潤滑油からニッケル成分が検出されることになりますが、今回、ニッケル濃度に対し、ホワイトメタルの主成分である錫の濃度が低いことから、ニッケルはメタル以外から発生したものと推定されます。発生箇所がニッケルメッキされた部品であった場合、耐食性が低下して腐食に進展することが懸念されるため、傾向監視をすることが有用です。また、潤滑油は水分濃度が高いことから、以下の対策を推奨します。更油或いは部分更油による水分濃度の調整水分の影響によって、油膜の形成不良による摩耗の進行や、金属表面で腐食摩耗が発生し、発生した鉄錆等の粒子が潤滑部に噛み込み摩耗が進行することがありますので、更油或いは部分更油などにより相対的に水分濃度を低くする方法を推奨します。定期的な分析今後の摩耗推移を監視するため、定期的な分析実施を推奨します。
報告№109-09094 報告№112-00124 | 分析№109-000870 分析№112-000430 | 112-000430 | 潤滑油および対象設備は継続使用可能な状態にあると判断します。はフェログラフィーおよびSOAP-Tの結果から総合的に判断した結果、正常な状態にあると考えられます。フェログラフィー【定量分析：Is値】Is値は異常摩耗の早期発見パラメータのつで、摩耗粒子を定量化するために用います。今回のIs値はのマイナス乗と低い値でした。フェログラフィー【定性分析：摩耗粒子および摩耗形態観察】分析結果から比較的多く観察された粒子は、以下の通りでした。正常な摩耗粒子・潤滑状態が正常なマイルド摩耗により発生。Iカップリング発光分光分析【SOAP-T】検出された金属元素から発生箇所を推定すると、以下の通りでした。亜鉛・軸受等．水分、計数汚染度、重量汚染度は共に良好でした。．粘度、酸価、IR、RBOTの各データは良好でした。尚、RBOTがminと新油値の.minに比較して.min減少していました。このまま継続使用した場合、この減少傾向から限界値に到達するのは、別紙図RBOTの減少傾向に示すように年月と推定されました。残りの継続使用期間は、約年ヶ月であると予測されます。≪状態監視とパラメータ≫分析の目的および各分析のパラメータは以下の通りです。特性低下目的：油の分析結果から、や劣化傾向ならびに添加剤の消耗程度、残存寿命などを確認する。粘度JISK酸価JISK赤外線吸収スペクトルJISK酸化安定度試験JISK汚染目的：油の分析結果から、砂塵あるいは水・異種油などによるや、異物混入の有無を確認する。水分JISK計数汚染度JISB重量汚染度JISB光学顕微鏡観察摩耗目的：油中の摩耗粒子を分析する事により、回転・摺動部の潤滑状態、摩耗劣化の程度、余寿命などを解析する。摩耗診断電子顕微鏡観察JISKX線マイクロアナリシス油中金属濃度JISK≪分析結果≫特性低下粘度：良好粘度値mm/sの管理基本値mm/sに対する変化率は+.％であり、○○管理限界値±％以内に留まっています。酸価：良好酸価.mgKOH/gは管理基本値の.mgKOH/g以内にあることから、問題は無いと判断します。赤外線吸収スペクトル：良好酸化安定度試験：良好酸化安定度試験の結果、数値minは○○管理限界値min以上に留まっており、現時点での使用は可能と判断します。汚染水分：良好水分値ppmは○○管理限界値以内に留まっています。計数汚染度：良好計数汚染度はNAS級と当社推奨の管理限界値NAS級以内にあります。重量汚染度：良好重量汚染度は.mg/mlと当社推奨の管理限界値mg/ml以内にあります。光学顕微鏡観察：良好光学顕微鏡写真は捕捉された汚染物の量は少なく、スラッジは確認されませんでした。摩耗摩耗診断：良好摩耗診断の結果、異常摩耗の早期発見パラメータであるIs値がのマイナス乗と良好の範囲にあることから、潤滑状態は正常と判断します。電子顕微鏡観察・X線マイクロアナリシス：今回は実施していません。油中金属濃度：良好油中金属濃度の結果、亜鉛が検出されたものの、良好と判断します。
報告№108-6005 報告№108-0047 | 分析№108-00106 分析№108-00253 | 108-00253 | 、汚染度、軸受の潤滑状態を確認する。今回の採油は、対象設備の停止中に排油口から実施しているため、油循環中に採油した場合に比較し、油中粒子の沈降の影響を受け、分析データが高濃度に出る可能性があります。今回の分析は以上のことを踏まえて結果を検討しました。分析の結果、計数汚染度はNAS級と当社推奨の管理限界値に到達し、また、異常摩耗の早期発見パラメータであるフェログラフィーのIs値がやや高いの乗となっていました。摩耗粒子の形態観察の結果、金属接触が厳しい場合に発生するシビア粒子が観察され、更に鉄錆、樹脂等も多く観察されました。フィルタ表面の異物を観察した結果、鉄錆、樹脂等の外部混入物が多く観察されたことから、汚染度が高くなっている原因は、摩耗と採油の影響と考えられました。今回の採油は対象設備の停止中に排油口から採油を実施しているため、これらの異物は、排油口配管内部に残留していた汚染物が検出された可能性が高いと思われます。観察された摩耗粒子は、潤滑状態が厳しい場合に発生する摩耗粒子が多く、今後更に摩耗が進行し、転がり軸受の寿命の指標となるフレーキングに進展することが懸念されるため、運転再開後ヶ月以内に再度分析を実施し、潤滑状態を確認することを推奨します。一方、を示す粘度、水分、全酸価、IRの各データは良好の範囲にあることから、この油は継続使用可能と判断します。尚、上述しましたように、今回の採油は停止中の採油であるため、運転中の採油に比較して汚染度は高目に出ている可能性があります。次回採油のタイミングは、粒子の沈降の影響を極力抑え、油中粒子が均一な分散状態に近い状態で採油が実施できるように、対象設備の運転中、または停止直後に採油を実施されることを推奨します。
報告№105-4548 | 分析№105-01700 | 105-01700 | 分析の結果、ギヤ歯面では異物の噛み込みにより発生する切削摩耗が今回発生していることが分かりました。切削摩耗の摩耗形態は、摩耗進行速度が速く、異物の影響がない場合の摩耗に比較し、より注意が必要であるため、ヶ月以内に再度分析を実施し、摩耗の進行状況を確認されることを推奨します。減速機の摩耗程度を確認するためにはバックラッシの増加を確認することが有効です。確認のため、歯車のタイプ形状、モジュール、歯幅、歯数などの情報をご提供下さい。これらのことは、以下のことから判断しました。異常摩耗の早期発見パラメータであるフェログラフィーのIs値がの乗と良好の範囲にあるものの、摩耗粒子の形態観察の結果、異物の噛み込みにより発生する切削粒子がやや多く観察されたことSOAP／D－SOAPの結果、ギヤの摩耗により発生した鉄が検出されたこと尚、を示す粘度、水分、全酸価、IRの各データが良好であることから、この油は継続使用可能と判断します。
報告№109-09447 報告№110-00768 | 分析№109-002782 分析№110-003686 | 110-003686 | 軸受および潤滑油は継続使用可能な状態にあると判断します。本試料油は、機器停止中に油面計から採油されているにもかかわらず汚染度を示すデータは良好でしたが、今後の採油は、極力運転中もしくは停止直後の油槽中層部から実施されることを推奨します。
報告№106-0025 報告№106-0190 | 分析№106-00118 分析№106-01099 | 106-01099 | 月上旬に油圧装置が異常停止した。異常停止の原因は、オペレート用電磁弁のスプール作動が異常であったため、オペレート用電磁弁の交換を実施した。交換後、現在は運転中である。電磁弁が異常停止した原因が作動油にあるかを確認する。分析の結果、電磁弁のスプール作動異常が発生した原因は、油中で発生した粘着性のあるスラッジが発生していたたことと、鉄錆や砂等の汚染物濃度が高かったことであると判断されました。粘着性のスラッジは、電磁弁スプールに吸着しやすく、また、汚染濃度が高いと異物がスプールに噛み込みやすくなります。一般に、流量を調整や方向制御を行う電磁弁の油中汚染度は、NAS級～級程度で、重量汚染度も～mg/mlです。しかし、本試料油は、これらの値を大きく超えており、再び電磁弁の動作障害が発生し易い汚染状態にあることが判りました。再発防止のためには、汚染度を改善する必要があります。その方法は、スラッジを溶解する清浄分散剤の投与と精密な濾過が可能な深層式濾過装置による濾過が最適であり、この方法を推奨します。これらのことは、計数汚染度がNAS級以上、重量汚染度がmg/mlと共に当社推奨の管理限界値を超えていたこと異常摩耗の早期発見パラメータであるフェログラフィーのIs値がの乗と高く、摩耗粒子形態観察の結果、局部的に高圧・高温となる場合に発生するフリクションポリマ、外部から混入した鉄錆が観察されたことSOAP／D－SOAPの結果、鉄、亜鉛、カルシウム、リンが比較的多く検出されたこと以上のことから判断しました。
報告№103-6101 | 分析№103-01939 | 103-01939 | 濾過前の試料油を分析した結果、油槽内に鉄錆が発生していると考えられました。今後、これらの鉄錆が軸受摺動面に噛み込み摩耗が進行する場合があるため、ヶ月後に再度分析を実施し、汚染状況及び摩耗の進行状況を確認されることを推奨します。これらのことは、異常摩耗の早期発見パラメータであるフェログラフィーのIs値が、.と非常に良好の範囲にあるものの、摩耗粒子の形態観察の結果、赤錆が見られ、D－SOAPで、前回に比較して鉄がからに上昇し、光学顕微鏡写真に示すように、赤錆が多く見られたことから判断しました。
報告№109-09094 報告№110-00717 | 分析№109-000915 分析№110-002827 | 110-002827 | は良好と判断します。尚、RBOTがminと新油値のminに比較してmin減少していました。このまま継続使用した場合、この減少傾向から限界値に到達するのは、別紙図RBOTの減少傾向に示すように年月と推定されました。残りの継続使用期間は、約年ヶ月であると予測されます。潤滑油は継続使用可能な状態にあると判断します。≪状態監視とパラメータ≫分析の目的および各分析のパラメータは以下の通りです。特性低下目的：油の分析結果から、や劣化傾向ならびに添加剤の消耗程度、残存寿命などを確認する。粘度JISK全酸価JISK赤外線吸収スペクトルJISK酸化安定度試験JISK汚染目的：油の分析結果から、砂塵あるいは水・異種油などによるや、異物混入の有無を確認する。水分JISK計数汚染度JISB重量汚染度JISB光学顕微鏡観察摩耗目的：油中の摩耗粒子を分析する事により、回転・摺動部の潤滑状態、摩耗劣化の程度、余寿命などを解析する。摩耗診断電子顕微鏡観察JISKX線マイクロアナリシス油中金属濃度）JISK≪分析結果≫特性低下粘度：良好粘度値mm/sの新油値mm/sに対する変化率は+％であり、当社推奨の管理限界値±％以内に留まっています。全酸価：良好全酸価.mgKOH/gは新油値の.mgKOH/gに比較し高くはあるものの、有機物・有機化合物試験の結果で油劣化の兆候を示すカルボン酸の吸収が見られないことから問題は無いと判断します。赤外線吸収スペクトル：良好酸化安定度試験：良好酸化安定度試験の結果、数値minは当社推奨の管理限界値min以上に留まっており、現時点での使用は可能と判断します。汚染水分：良好水分値ppmは当社推奨の管理限界値以内に留まっています。計数汚染度：今回は実施していません。重量汚染度：今回は実施していません。光学顕微鏡観察：今回は実施していません。摩耗摩耗診断電子顕微鏡観察・X線マイクロアナリシス：今回は実施していません。油中金属濃度：今回は実施していません。
報告№109-09136 報告№111-00370 | 分析№109-001160 分析№111-001667 | 111-001667 | 潤滑油および軸受は継続使用可能な状態にあると判断します。なお、急激な進行はないと思われますが、前回に比較して疲労摩耗の進行が確認されたため、以下の対策を推奨します。疲労摩耗の進行を監視するため、定期的に分析を実施し、摩耗の進行状況を確認することを推奨します。フェログラフィー異常摩耗の早期発見パラメータとして摩耗粒子を定量化して評価するフェログラフィーのIs値は、前回のの乗から変化はなく、潤滑状態が安定していることを示していました。摩耗粒子の形態で比較的多く観察された粒子は、繰返し応力を受けて発生する疲労摩耗粒子でした。これらの摩耗粒子が観察された場合、潤滑部で発生している摩耗形態は、疲労による疲労摩耗であることが分かります。Iカップリング発光分光分析供試の潤滑油を分析した結果、検出された金属元素は、SOAPの結果表に示すように、鉄、鉛、銅、アンチモン、錫、リン、亜鉛、カルシウム、アルミニウム、ケイ素、ナトリウムが検出されました。これらの検出された金属元素から発生箇所を推定すると鉄、鉛、銅、アンチモン、錫・軸受等リン・オイル添加剤亜鉛、カルシウム、アルミニウム、ケイ素、ナトリウム・外部混入異物であると思われます。このうち、機械部品が摩耗したと思われる元素はのグループです。前回に比較して計数汚染度はNAS級からNAS級からランク減少し、良好でした。前回同様に粘度、水分、全酸価、IRの各データは良好でした。
報告№106-4578 報告№106-4578 先般、トライボ診断を実施した○○１５号の報告でも診断したように、潤滑油の摩耗粒子は「インラインフィルター」に捕捉され、異常な摩耗状態が発生したとしても正常な潤滑状態にあると「誤認」してしまう可能性があります。 | 分析№106-02449 分析№106-02449 | 106-02449 | トライボ診断の結果、泡立ち試験を除く項目は良好でした。泡立ち試験の結果は、一般的には消泡性能が低くいと判断できる値の-ですが、新油値の-と同レベルにあったため、正常と判断できました。潤滑状態指数はのマイナス乗と濾過設備のない機器であれば良好な潤滑状態にあると判断できますが、摩耗粒子の形態観察の結果でμmサイズのやや大型の摩耗粒子が観察されました。フィルタの捕捉の影響による誤認を避けるため、今後の診断に当たっては、これまでの採油箇所に加え、インラインフィルタやオフラインフィルタの捕捉物も分析し、その結果から潤滑状態を評価することを推奨します。尚、フィルタ捕捉物の分析を実施する際には、フィルタ流量、フィルタ使用時間、主機稼働時間などの追加情報が必要です。泡立ち試験の結果、消泡性能が低いと判断できる値であるものの、新油と同レベルにあった。粘度は良好。粘度は.mm/sと新油値mm/sに比較して、粘度変化率は-％で、当社推奨の管理限界値である±％以内にあり、良好と判断する。粘度は.mm/sでした。粘度は.mm/sでした。粘度指数はでした。粘度指数はでした。泡立ち試験は-でした。泡立ち試験は-と新油と同レベルにあり、消泡性能が新油と同レベルにあることが確認された。水分は良好。水分はppmと当社推奨の管理限界値の以下であり、良好と判断する。全酸価は良好。全酸価はmgKOH/gと新油値mgKOH/g以内であり、良好と判断する。機器の潤滑状態精密な濾過設備がない機器であれば、潤滑状態指数は正常の範囲にあると判断する。潤滑状態指数は正常の範囲にあると判断する。異常摩耗の早期発見パラメータである潤滑状態指数が.と、精密な濾過設備がない機器であれば、潤滑状態指数は正常の範囲にあると判断する。
報告№108-0227 報告№110-00695 | 分析№108-01664 分析№110-003238 | 110-003238 | 本設備は継続使用可能な状態にあるものの、銅を使用した箇所の摩耗の進行を監視するため、定期的に分析を実施することを推奨します。傾向監視のための次回採油時期は、最短で約時間となります。この時間は、油中汚染物が均一になるために必要とする時間であり、この時間を経過すれば、再分析の結果から状態の傾向を確認することが可能となりますので、これを参考に次回分析時期を検討されることを提案します。
報告№108-0387 報告№108-0506 | 分析№108-02609 分析№108-03647 | 108-03647 | を確認する。分析の結果、粘度、水分、IR、全酸価の各データは良好です。これらのことは、以下のことから判断しています。粘度は、ISOVGの範囲にあったこと水分は、当社推奨の管理目安である以内にあったことIRの結果、油劣化の兆候を示すカルボン酸の吸収が確認されなかったこと全酸価は、新油データとの比較により判断しますが、今回は新油データとの比較はできませんでした。しかし、IRで油劣化の兆候を示すカルボン酸が確認されなかったことから良好と判断します。今回は、当社にダフニースーパータービンHTの新油データがないため、前述に示す通り現在の劣化状況を判断しました。今後、更油の時期を検討するためには、新油データとの比較による評価が不可欠ですので、是非新油をご提供下さい。
報告№102-6010 | 分析№102-00228 | 102-00228 | 本軸受は今年月から使用を開始し、運転時間が不明ではあるものの使用開始後ヶ月経過しているため、潤滑油中の摩耗濃度は平衡濃度に到達していると思われます。考察は、このことを前提にいたします。分析の結果、フェログラフィーを除く項目は良好でした。フェログラフィーの結果、摩耗の過酷度を示すIs値は.と良好の範囲にあるものの、摩耗粒子の形態観察の結果、外部から混入した砂、鉄錆、又、それらの影響で発生している切削粒子がやや多く見られます。油中に固い異物がある場合、樹脂軸受はその影響で摩耗しやすくなることが研究の結果から知られております。現在のところ、樹脂軸受に含まれているモリブデンが検出されていないことから、樹脂軸受の摩耗は、発生していないものと思われますが、今後、砂や摩耗粒子等の硬い異物により摩耗が発生する可能性が高いため、運転時間が時間以上経過したら、なるべく早い時期に再度分析し、摩耗の進行状況を確認されることを推奨します。
報告№106-0154 報告№106-0162 | 分析№106-00964 分析№106-00979 | 106-00979 | 経緯潤滑油ストレーナで差圧が通常より高い値を指示したA－BFPと主タービンの潤滑油が混合する系統が存在する。目的A－BFPのストレーナが差圧上昇したことから、潤滑油が混合する系統が存在する主タービンの潤滑状態を確認する。A－BFPの潤滑油が混合するため、主タービンに影響がでていないかを確認する。潤滑油中に銀が存在するかを確認する。考察主タービンの潤滑状態分析の結果、スラスト軸受およびラジアル軸受は継続使用可能な状態にあると判断されますが、油中には異物が非常に多く、軸受摺動面に噛み込み摩耗が進行することが懸念されるため、これらの異物が継続して発生しているか早急に再分析を実施し調査することが必要と判断します。今回、本試料の採油が油清浄機の油槽下部ドレン弁から実施されているため、汚染状態が平均的にあらわしていると考えるのは難しく、次回の採油は、今回と同様の位置に加えて、可能であれば油清浄機入口、出口、そして各軸受から主油タンクへの戻り配管の箇所から採取を実施し、油清浄機の濾過効率を考慮したトライボ診断を実施することを推奨します。これらのことは、計数汚染度がNAS級以上と当社推奨の管理限界値を超えていたこと異常摩耗の早期発見パラメータであるフェログラフィーのIs値がと良好の範囲にあるものの、摩耗粒子形態観察の結果、外部から混入した鉄錆、砂が多く観察されたことフィルタ写真でも外部から混入した鉄錆、砂が多く観察されたこと以上のことから判断しました。A－BFP潤滑油の混合による主タービンへの影響A－BFPで観察された銀を含む粒子、異常なサイズの摩耗粒子等が観察されていないことから、潤滑油の混合による主タービンへの影響は確認されませんでした。但し、今回採油が油清浄機の油槽下部ドレン弁から実施されているため、本データを全体を代表させるのは難しく、採油箇所を再検討する必要があると思われます。採油箇所を検討するため、主タービンの潤滑油系統図をご提供ください。主タービン油中の銀を含む摩耗粒子存在の有無SOAP／D－SOAPの結果、アースパットの主成分である銀は検出されず、SEM・XMAで詳細に摩耗粒子を観察した結果からも銀を含む粒子は観察されませんでした。但し、今回採油が油清浄機の油槽下部ドレン弁から実施されているため、本データが全体を代表しているとは考え難く、採油箇所を再検討する必要があると思われます。採油箇所を検討するため、主タービンの潤滑油系統図をご提供ください。
報告№109-09136 報告№112-00228 | 分析№109-001160 分析№112-000904 | 112-000904 | 油槽底部の残油を分析した結果、摩耗粒子の形態観察およびフィルタ表面の異物観察で外部混入異物が比較的多く観察されたことから、油槽底部に沈殿していた異物が含まれていたと推定されます。前回の採油箇所は減速機の潤滑油タンクから溢れてオイルドラムに戻ってきた油であり、潤滑部に比較的近い部分を循環していることから、採油箇所として問題はないと思われます。減速機運転中に潤滑油タンク中層部から採油を実施できれば一番最適であると思いますが、運転中に採油を実施できない状況にあることから、減速機タンクに採油バルブなどを取り付けて、より潤滑部に近い箇所から採油することを提案いたします。フェログラフィーIs値Is値は異常摩耗の早期発見パラメータのつで、摩耗粒子を定量化するために用います。今回のIs値はの乗と低い値でした。摩耗粒子および摩耗形態摩耗粒子の形態で比較的多く観察された粒子は、潤滑状態が正常な場合に発生する摩耗粒子外部から混入したと思われる鉄錆等でした。これらの摩耗粒子が観察された場合、潤滑部で発生している摩耗形態は、正常なマイルド摩耗であることが分かります。Iカップリング発光分光分析【SOAP-T】検出された金属元素から発生箇所を推定すると、以下の通りでした。鉄、鉛、ニッケル、亜鉛・ギヤ・軸受等リン、モリブデン・オイル添加剤カルシウム、アルミニウム、ナトリウム・外部混入異物このうち、機械部品が摩耗したと思われる元素はのグループです。計数汚染度はNAS級以上と当社推奨の管理限界値を超えていました。フィルタ表面の異物観察で鉄錆、砂等が観察されたことから、汚染度が高い要因は、摩耗と外部混入異物の影響と思われます。
報告№109-09375 報告№109-09375 |  | 109-002506_2507 | の評価前回同様にを示す粘度、水分、全酸価、IRの各データは当社推奨の管理限界値内にあることから、継続使用可能と判断します。濾過効率の確認表に示す通り、油清浄機入口に比較して出口の粒子数が大きな値を示しており、濾過効率を求めることができませんでした。機器の潤滑状態今回の分析では上述したとおり、入口側と出口側の汚染度データが逆転していたため油清浄機の濾過効率を求められず、定量的な評価はできませんでした。そのため、今回は油中の摩耗粒子の形態から摩耗状況を確認しました。その結果、異常な摩耗形態を示す摩耗粒子が観察されなかったことから、潤滑状態は正常な状態にあると判断します。前回同様にを示す粘度、水分、全酸価、IRの各データは良好です。油清浄機の濾過効率による油汚染度管理に関する考察油清浄機の濾過効率の指標であるβ値を確認するため、油清浄機の入口側と出口側の配管より採油を実施し、計数汚染度を実施しました。その結果を下表に示します。 ・ここで、 EMBEDExcel.Sheet.表に示す通り、油清浄機入口に比較して出口の粒子数が大きな値を示しており、濾過効率を求めることができません。油清浄機の入口と出口の粒子数を比較し、濾過後の出口側の粒子数が多くなる現象が見られた場合、その原因として、油清浄機の濾過材の交換時期を迎えた採油配管の排油が十分ではなく、配管内に滞留していた錆などの汚染粒子が混入した状態で採油した採油試料が入れ替わった事などが考えられます。機器の摩耗今回の分析では、入口側と出口側の汚染度データが逆転していたため油清浄機の濾過効率を求められず、定量的な評価はできませんでした。EMBEDExcel.Sheet.そこで、今回は油中の摩耗粒子の形態から摩耗状況を確認しました。油清浄機入口の油中の摩耗粒子を詳細に観察した結果、異常な摩耗形態を示す摩耗粒子が観察されなかったことから、潤滑状態は正常な状態にあると判断します。
報告№109-09136 報告№110-00450 | 分析№109-001160 分析№110-002024 | 110-002024 | Iカップリング発光分光分析供試の作動油をSOAP／D－SOAPで分析した結果、鉛、ニッケル、リン、亜鉛、カルシウム、ナトリウムが検出されました。これらの検出された金属元素から発生箇所を推定すると鉛、ニッケル・シリンダ・ポンプ等リン、亜鉛・オイル添加剤カルシウム、ナトリウム・外部混入異物であると思われます。このうち、機械部品が摩耗したと思われる元素はのグループです。TS－投与前・浄油前に比較してD－SOAPで亜鉛がppmから.に減少したことから、TS－によりスラッジは溶解されたものと思われます。前回に比較して計数汚染度はNAS級からNAS級にランク増加したものの、良好でした。IRの結果、IRチャートの示すように新油と異なるピークが確認されたことから、油名が違うか、或いは、異種油が混入した可能性があります。尚、全酸価が.mgKOH/gと新油値の.mgKOH/gに比較して高い値ですが、TS－の影響であり、異常ではありません。TS－および浄油の効果が確認され、潤滑油は継続使用可能な状態にあると判断します。尚、IRの結果、IRチャートの示すように新油と異なるピークが確認されたことから、油名が違うか、或いは、異種油が混入した可能性がありますので、ご確認下さい。
報告№106-0025 報告№106-0489 | 分析№106-00118 分析№106-02793 | 106-02793 | 本トライボ診断は、油の性状・汚染度・摩耗状態を評価し、更油の判断および、潤滑状態を明らかにすることにより、非常用ディーゼル発電機の保守に寄与する。トライボ診断の結果、シリンダ、ピストンリング等の摩耗、鉛の溶出・摩耗が確認されたものの、いずれも軽微であり、継続使用可能と判断します。一方、水分が.ppmとやや高く、発錆予防のため更油などにより水分を除去することを推奨します。尚、を示す粘度、全酸価、全塩基価の各データは新油データを基準として評価しています。今回は、新油データがなく評価ができなかったため、現在充填用に使用している新油を分析し、そのデータを基準に管理されることを併せて推奨します。
報告№107-4545 報告№109-09404 | 分析№107-02185 分析№109-002641 | 109-002641 | トライボ診断の結果、粘度を除く項目は良好でした。粘度は、新油値のmm/sに比較し変化率が-％のmm/sとなっており、当社推奨の管理限界値である±％を超えていました。粘度低下の要因のひとつとなる異種油の混入や劣化がIRで確認できなかったことから、今回の粘度低下は、潤滑油の製造ロットによる差異、または、潤滑油の分子がせん断作用を受けて低下したことなどが考えられます。粘度低下は、シール部からの漏れ量の増加や、油膜形成に影響し摩耗の促進につながりやすくなることから、定期的な分析により粘度の低下および油の劣化の進行状況を確認することを推奨します。粘度が当社推奨の管理限界値を超えていました。粘度粘度はmm/sと新油値mm/sに比較して、粘度変化率は-％で、当社推奨の管理限界値である±％を超えていました。粘度粘度はmm/sでした。粘度指数粘度指数はでした。水分はppmと当社推奨の管理限界値の以下であり、良好と判断する。全酸価全酸価は.mgKOH/gと新油値.mgKOH/g以内にあり、良好と判断します。
報告№106-0034 報告№106-0034 | 分析№106-00165 分析№106-00165 | 106-00165 | 経緯お客様からご提供いただいた経緯に関する情報は以下の通りです。・減速機の交換時期を見極めると共に、毎年実施している更油を延伸化したい。目的トライボ診断にて、油劣化状況、汚染状態、ギヤおよび軸受の劣化状態を把握し、更油の必要性および減速機取替えの必要性を検討することを目的としました。考察【油の劣化状態と更油の必要性】採油が潤滑状態の全体を代表するような状態で行われたとすれば、現在のところ、更油の判断をする項目である粘度、全酸価、IR、計数汚染度、重量汚染度は良好であり更油の必要はないと判断出来ます。【ギヤおよび軸受の劣化状況】今回は減速機のタイプや構造などの情報がないため減速機取替えの必要性について検討することはできませんでしたが、油中の摩耗粒子から異常摩耗の早期発見パラメータを求めるフェログラフィーのIs値がの乗とやや高く、金属接触が厳しい場合に発生する摩耗粒子が見られたことから、ギヤ歯面またはベアリングの摩耗が発生していることが確認されました。現在のところギヤや軸受の寿命を示す摩耗粒子は確認されていないことから、継続使用可能と判断できますが、今後、さらに摩耗が進行することが懸念されました。【減速機取替えの必要性】減速機の取替をより正確に検討するには、減速機のタイプ、構造が確認できる図面、ギヤ形式、歯形、モジュール、歯幅、歯数、回転数などの情報が必要です。次回は是非ご提供ください。尚、今回の分析結果からギヤ歯面および軸受の摩耗の発生を示す摩耗粒子が確認されており、ヶ月後に再度分析を実施し、摩耗の進行状況を確認することを推奨します。
報告№102-4509 | 分析№102-01395 | 102-01395 | 分析の結果、計数汚染度、フェログラフィーを除く項目は良好でした。計数汚染度の結果、NAS級と良好の範囲にあるものの、粒子分布を詳細に見てみると、～μm、～μmサイズが多いことが分かりました。また、フェログラフィーの結果、摩耗過酷度を示すIs値はと良好の範囲にあるものの、摩耗粒子形態観察の結果、摩擦熱が高い場合に発生する球状粒子、外部から混入した砂、鉄錆が見られたことから、汚染要因は、球状粒子及び外部から混入した砂、鉄錆によるものと考えられました。球状粒子は、異常の兆候を示す形態のパラメータで、この摩耗粒子が発生する原因は、一般に、溶接工事、溶接作業などによる溶接スパッタの混入、電食による発生、厳しい金属接触による摩耗、が考えられます。発生原因が、の溶接スパッタの混入であれば、今後増加しないと思われますが、が考えられる場合は、原因を取り除かなければ球状粒子は増加すると考えられますので、設備運転後ヶ月以内に再度分析を実施し、この球状粒子の増加の有無を確認されることを推奨します。尚、本試料油はドレンバルブから採油が実施されており、観察された砂、鉄錆は、ドレン配管内や油槽底部に沈んでいたものを採取した可能性があります。可能であれば、主機運転中、又は、主機停止直後に油槽中層部から採油を実施されることを推奨します。
報告№106-0025 報告№106-0519 | 分析№106-00118 分析№106-03021 | 106-03021 | 分析の結果、軸受および増速機は、異物の噛み込みにより発生した摩耗の発生が確認されたものの、データからはその影響が比較的軽度な状況にあることがわかり、継続使用は可能と判断します。但し、異物噛み込みの影響で発生している切削摩耗の影響で、今回の計数汚染度は、前回に比較してランク増加しました。切削摩耗は、正常な潤滑状態に比較して摩耗進行速度が速く注意が必要です。今後さらに摩耗が進行することが懸念されますので、油系統のフラッシングをより精密に実施するとともに、その効果を分析により確認されることを推奨します。これらのことは、前回に比較して計数汚染度がNAS級からNAS級にランク増加したこと異常摩耗の早期発見パラメータであるフェログラフィーのIs値が.と良好の範囲にあるものの、摩耗粒子形態観察の結果、異物の噛み込みにより発生する切削粒子がやや多く観察されたこと以上のことから判断しました。尚、主機停止中にドレン弁から採油を実施しているため、油循環中の採油に比較して油中粒子が沈降して高濃度になっている部分を採油していると考えられます。したがって、油が循環している状態で採油を実施した場合に比較して、分析データが高くなり、異常な状態と判断してしまう可能性がありますので、今後の採油は、ポンプ停止後なるべく早いタイミングで採油を実施されることを推奨します。
報告№109-09136 報告№111-00114 | 分析№109-001160 分析№111-000594 | 111-000594 | 潤滑油および軸受は継続使用可能な状態あると判断します。Iカップリング発光分光分析供試のタービン油を分析した結果、SOAP／D－SOAPで錫、リン、ケイ素、ナトリウム、ホウ素が検出されました。これらの検出された金属元素から発生箇所を推定すると錫・軸受等リン・オイル添加剤ケイ素、ナトリウム、ホウ素・外部混入異物であると思われます。このうち、機械部品が摩耗したと思われる元素はのグループですが、検出されている軸受メタル成分の検出量が僅かであることから軸受は健全であると判断します。水分、計数汚染度は共に良好でした。粘度、全酸価、IR、RBOTの各データは良好でした。尚、別紙RBOTの減少傾向から油の余寿命を求めた結果、本試料は直近の更油から起算して稼働日数が年月まで使用可能であることが分かります。
報告№109-09136 報告№111-00463 | 分析№109-001160 分析№111-002152 | 111-002152 | 減速機は継続使用可能な状態にあると判断します。但し、今後も摩耗の進行を傾向監視するため、以下の対策を推奨します。定期的な分析切削摩耗の進行を監視するため、定期的に分析を実施し、摩耗の進行状況を確認することを推奨します。バックラッシによる評価トライボ診断では、バックラッシの増加量を分析結果から計算できますので、構造が確認できる図面、ギヤの形式、歯形、モジュール、歯数、歯幅をお知らせ下さい。計算結果をご報告いたします。フェログラフィー異常摩耗の早期発見パラメータとして摩耗粒子を定量化して評価するフェログラフィーのIs値は、前回のの乗から乗に低下し、潤滑状態が安定していることを示していました。摩耗粒子の形態で比較的多く観察された粒子は、潤滑状態が正常な場合に発生する摩耗粒子異物の噛み込みにより発生する切削粒子でした。これらの摩耗粒子が観察された場合、潤滑部で発生している摩耗形態は、正常なマイルド摩耗異物による切削摩耗であることが分かります。減速機で切削摩耗が発生した場合、減速機内部で使用されている転がり軸受が切削摩耗により生じた軌道面の損傷が起点となって寿命が分の程度に低下することがあることから、切削摩耗には十分注意する必要があります。切削摩耗の発生原因となる混入異物が残留している場合、この異物により切削摩耗が継続して発生する可能性があります。Iカップリング発光分光分析供試の潤滑油を分析した結果、検出された金属元素は、SOAPの結果表に示すように、鉄、ニッケル、錫、リン、カルシウム、バリウム、ナトリウムでした。検出されたこれらの金属元素から発生箇所を推定すると鉄、ニッケル、錫・ギヤ・軸受等リン・オイル添加剤カルシウム、バリウム、ナトリウム・外部混入異物であると思われます。このうち、機械部品が摩耗したと思われる元素はのグループです。前回に比較して計数汚染度はNAS級からNAS級にランク減少し、良好でした。分析結果は良好と判断します。計数汚染度計数汚染度はNAS級と当社推奨の管理限界値のNAS級以内にあり、良好と判断します。重量汚染度は.mg/mlでした。機器の潤滑状態摩耗粒子の形態観察の結果、潤滑状態が正常な場合に発生する摩耗粒子、異物の噛み込みにより発生する切削粒子が比較的多く観察されました。SOAPSOAPの結果、摩耗により発生する鉄が検出されていないことから、良好と判断します。D－SOAPD－SOAPの結果、摩耗により発生する鉄が検出されました。フェログラフィー異常摩耗の早期発見パラメータであるフェログラフィーのIs値がの乗と良好の範囲にあるものの、摩耗粒子の形態観察の結果、潤滑状態が正常な場合に発生する摩耗粒子、異物の噛み込みにより発生する切削粒子が比較的多く観察されました。
報告№109-09136 報告№113-00463 | 分析№109-001160 分析№113-001902 | 113-001902 | 減速機は継続使用可能な状態にあると判断します。但し、将来的な摩耗進行の有無を確認するためにも傾向監視を継続することが有効です。また、SOAP-Tで新油と一致しないデータが確認されました。異種油の混入および油名の確認分析データから新油と一致しないデータが確認されたことから、異種油の混入または油名が違っている可能性があります。油は設備の条件にあった適正な性能のものを使用することが重要であるため、異種油の混入の有無、油名を再確認することを推奨します。定期的な分析今後懸念される凝着摩耗、疲労摩耗の進行を監視するため、定期的に分析を実施することを推奨します。診断結果は良好と判断します。粘度前回に比較して今回の粘度は、mm/sからmm/sに上昇していました。新油値mm/sに比較して、粘度変化率は+％で、当社推奨の管理限界値である±％以内であり、良好と判断します。水分前回に比較して今回の水分は、ppmからに若干増加しているものの、当社推奨の管理限界値の以下であり、良好と判断します。酸価・IR酸価劣化の進行度は、酸価およびIRの結果から総合的に判断します。前回に比較して今回の酸価は、.mgKOH/gから.mgKOH/gに上昇しているものの、新油値.mgKOH/g以下であり、IRの結果で油劣化の兆候を示すカルボン酸の吸収が確認されていないことから、良好と判断します。は良好でした。計数汚染度前回に比較して今回の計数汚染度は、NAS級からNAS級にランク低下し、当社推奨の管理限界値NAS級以下であり、良好と判断します。重量汚染度前回に比較して今回の重量汚染度は、.mg/mlからmg/mlに増加していました。光学顕微鏡写真重量汚染度で濾過したフィルタ表面上の夾雑物を光学顕微鏡で観察した結果、金属片、鉄錆、砂等が観察されました。総合的に判断した結果、は許容範囲内にあり、機器は継続使用可能と判定しますが、摺動部の摩耗が認められたため、定期的に潤滑油分析を実施し、摩耗推移を監視することが有用と考えます。フェログラフィー【異常摩耗指数：Is値】Is値は異常摩耗の早期発見パラメータのつで、摩耗程度を定量化するために用います。今回のIs値はの乗と、やや高い値であるものの、前回に比較してIs値の上昇傾向は確認されませんでした。フェログラフィー【定性分析：摩耗粒子の形態観察】観察された代表的な粒子は、以下の通りでした。正常な摩耗粒子・潤滑状態が正常なマイルド摩耗により発生。シビア粒子・潤滑状態がやや厳しい凝着摩耗により発生。金属潤滑部が局部的に油膜切れを起していると考えられます。疲労摩耗粒子・繰返し応力を受けて発生。観察された摩耗粒子の中でもシビア粒子は、摩擦面が将来的に異常摩耗へ進展する可能性を示唆しているため、傾向監視が必要と思われます。詳細は、別紙傾向監視が必要な摩耗粒子をご覧ください。Iカップリング発光分光分析【SOAP-T】検出された金属元素と、想定される発生箇所は、以下の通りです。鉄、銅、錫・ギヤ、軸受等リン・添加剤カルシウム、ケイ素、ナトリウム、マグネシウム、モリブデン・外部混入異物SOAP-Tの結果、モリブデンが高い値で検出されました。モリブデンは、添加剤成分として添加されていることがありますが、使用油であるモービルギヤXリンは、モリブデンを含んでいないことから、添加剤の投与、異種油の混入、油名の誤り等が考えられます。バックラッシ検出された鉄濃度を基にバックラッシ増加量の計算を行いました。ご提供いただいた減速機に関する情報から遊星歯車機構であることが分かりました。遊星歯車は、太陽歯車、内歯車、そして遊星歯車から構成されています。遊星歯車の個数は個ですので、遊星歯車と内歯車、遊星歯車と太陽歯車の接触点は合計で箇所となります。今回は、歯幅が不明でしたので歯幅をmmと仮定し、この部分のバックラッシを求めました。その結果、今回までの累計鉄濃度pmが、ギヤ歯面から、平均的に摩耗して発生していたと仮定した場合、バックラッシの増加量は以下の通りと推定されます。表バックラッシ増加量接触箇所 バックラッシ増加量上限値[μm] バックラッシ増加量[μm] 内歯車-遊星歯車 約. 遊星歯車-太陽歯車 . 約. バックラッシの初期値が不明であるため、増加量の上限値を適正なバックラッシの最大値と最小値の差としました。今回の推定されたバックラッシ増加量は上限値に比較して十分に小さい値であり、良好であると推定できます。
報告№109-09136 報告№111-00647 | 分析№109-001160 分析№111-003248 | 111-003248 | 潤滑油は継続使用可能な状態にあると判断します。前回同様に粘度、全酸価、IR、RBOTの各データは良好でした。油の余寿命は、使用油の使用期間または使用時間が不明であったため、ご依頼の油の余寿命に関する検討は行えませんでした。但し、分析の結果で新油値がminであったことから、使用期間を仮にヶ月間と仮定すれば余寿命は十二分にあると言えます。可能であれば、使用期間、あるいは使用時間の情報をご提供下さい。前回同様に水分は良好でした。
報告№109-09549 報告№109-09549 | 分析№109-003438 分析№109-003438 | 109-003438 | ・摩耗状態潤滑油をSOAP／D－SOAPで分析した結果、検出されたのは鉄、銅でした。粒子観察の結果から、検出された鉄は異物の噛み込みなどで発生する切削粒子であり、中には疲労摩耗粒子も観察されたことから、潤滑部では切削摩耗と疲労摩耗が発生していることが分かりました。但し、転がり軸受寿命の指標としている摩耗粒子が観察されなかったことから、フレーキングは発生していないと判断できます。尚、異常摩耗の早期発見パラメータであるフェログラフィーのIs値がの乗となっていたことから、潤滑状態が厳しくなっていると推定され、今後さらに摩耗が進行することが懸念されます。当該軸受の潤滑油は、今回の採油で使用油を全量抜き取っており、切削摩耗発生の原因となる混入異物は排除されたものと思われますが、新油充填時に異物が残留している場合があり、切削摩耗が継続して発生する可能性があります。今後、継続使用した場合、切削摩耗により発生した軸受表面の切削痕が起点となって、異物起点型のフレーキングに進展することも懸念されます。・ケイ素の検出ケイ素がppm検出されました。一般に、潤滑油中からケイ素が検出された場合の原因として、油の消泡剤として使用されるシリコン系の添加剤が検出されるフェログラフィーおよびフィルタ表面の異物観察で砂が多く観察され、これが検出されるシリコングリースをシール部に塗布している場合、このシリコングリースが潤滑油に混入して検出されるなどが挙げられますが、今回の原因は、フィルタで砂が観察されたことから、の可能性が考えられます。およびについては、分析結果では確認することが出来ませんので、これに関する情報をご提供下さい。・汚染度計数汚染度がNAS級と当社推奨の管理限界値に到達していました。フィルタ表面の異物観察で金属片、鉄錆、砂等が観察されたことから、汚染度が高い要因は、摩耗と外部混入異物の影響と思われます。・粘度、水分、全酸価、IR、RBOTの各データは良好でした。潤滑油および軸受は継続使用可能な状態にあるものの、以下の対策が必要です。油槽内を清掃されると共に、今後、切削摩耗や凝着摩耗の進行を監視するため、定期的に分析を実施し、摩耗の進行状況を確認することを推奨します。次回分析の時期を理論的に求めたところ、最短で約時間となります。この時間は、油中汚染物が均一になるために必要とする時間であり、この時間を経過すれば、再分析の結果から状態の傾向を確認することが可能となりますので、これを参考に次回分析時期を検討されることを提案します。
報告№106-6102 報告№106-4579 | 分析№106-02223 分析№106-02504 | 106-02504 | トライボ診断を実施し、、汚染度、潤滑状態を確認する。分析の結果、計数汚染度がNAS級とやや高い値でした。異常摩耗の早期発見パラメータであるフェログラフィーのIs値がの乗とやや高く、摩耗粒子形態観察およびフィルタ写真で外部から混入したと思われる鉄錆、砂が多く観察され、D－SOAPの結果で鉄が検出されたことから、汚染度が高い原因は、外部から混入したと思われる鉄錆や砂などの異物の影響と考えられました。本設備は油清浄器が設置されており、常時運転しているにもかかわらず汚染度が高いのは、エレメント・フィルタが目詰まりを起こし、交換時期である可能性があります。汚染状態が改善されず軸受摺動面にこれらの異物が噛み込み摩耗が進行することが懸念されるため、エレメントやフィルタを交換し、油槽内の汚染度を改善されることを推奨します。これらのことは、計数汚染度がNAS級とやや高いこと異常摩耗の早期発見パラメータであるフェログラフィーのIs値がの乗とやや高く、摩耗粒子形態観察で外部から混入したと思われる鉄錆が多く観察されたことフィルタ写真でも鉄錆、砂が多く観察されたことD－SOAPの結果、鉄、外部から混入したと思われるナトリウムが検出されたこと以上のことから判断しました。尚、RBOTが前回に比較し、min上昇したのは、新油の補充等の影響が考えられます。今後は、今回のRBOT値によりデータ管理を行います。又、本設備には油清浄器が設置されており、潤滑状態をより正確に把握するには、油清浄器の入口と出口から採油を実施し、変動する濾過効率を分析する毎に評価し、それを基に汚染の状況を確認されることを推奨します。
報告№106-0227 報告№106-6063 | 分析№106-01279 分析№106-01358 | 106-01358 | 初期試験を実施した結果、前々回のNAS級から今回NAS級にランク改善されており、濾過の効果が十分に確認されました。これらのことは、前回に比較して、計数汚染度はランク減少したことSOAP／D-SOAPの鉄濃度に変化がないこと異常摩耗の早期発見パラメータであるフェログラフィーのIs値がのマイナス乗と良好の範囲にあること以上のことから判断しました。
報告№108-0227 報告№110-00771 | 分析№108-01664 分析№110-003714 | 110-003714 | Iカップリング発光分光分析供試のギヤ油を分析した結果、検出された金属元素は、SOAPの結果表に示すように、鉄、銅、錫、リン、亜鉛、カルシウム、アルミニウム、ケイ素、ナトリウムが検出されました。これらの検出された金属元素から発生箇所を推定すると鉄、銅、錫・軸受等リン・オイル添加剤亜鉛、カルシウム、アルミニウム、ケイ素、ナトリウム・外部混入異物であると思われます。このうち、機械部品が摩耗したと思われる元素はのグループです。フェログラフィー異常摩耗の早期発見パラメータとして摩耗粒子を定量化して評価するフェログラフィーのIs値は、前回のの乗からマイナス乗に低下し、摩耗が安定していることを示していました。摩耗粒子の形態で比較的多く観察された粒子は、潤滑状態が正常な場合に発生する摩耗粒子でした。このような摩耗粒子が観察された場合には、潤滑部では正常なマイルド摩耗が発生していることが分かります。前回に比較して計数汚染度はNAS級からNAS級にランク減少し、良好でした。前回同様に粘度、水分、全酸価、IRの各データは良好でした。軸受および潤滑油は継続使用可能な状態にあると判断します。
報告№107-4543 報告№107-4543 | 分析№107-02117 分析№107-02117 | 107-02117 | トライボ診断の結果、泡立ち試験を除く項目は良好でした。泡立ち試験の結果は、一般的には消泡性能が低くいと判断できる値の-ですが、新油値の-と同レベルにあったため、良好と判断します。一方、潤滑状態指数はのマイナス乗、摩耗粒子の形態観察でμm以下の小さな摩耗粒子が観察されており、濾過設備のない機器であれば正常な潤滑状態にあると判断できる状況でした。但し、潤滑油の摩耗粒子はフィルタに捕捉され、異常な摩耗状態が発生したとしても正常な潤滑状態にあると誤認してしまう可能性があります。フィルタの捕捉の影響による誤認を避けるため、今後の診断に当たっては、これまでの採油箇所に加え、フィルタの捕捉物も分析し、その結果から潤滑状態を評価することを推奨します。尚、フィルタ捕捉物の分析を実施する際には、フィルタ流量、フィルタ使用時間、主機稼働時間などの追加情報が必要です。泡立ち試験の結果、消泡性能が低いと判断できる値であるものの、新油と同レベルにありました。粘度は良好。粘度は.mm/sと新油値mm/sに比較して、粘度変化率は-％で、当社推奨の管理限界値である±％以内にあり、良好と判断します。粘度は.mm/sでした。粘度は.mm/sでした。粘度指数はでした。粘度指数はでした。泡立ち試験は-でした。泡立ち試験は-と新油と同レベルにあり、消泡性能が新油と同レベルにあることが確認されました。水分は良好。水分はppmと当社推奨の管理限界値の以下であり、良好と判断します。全酸価は良好。全酸価はmgKOH/gと新油値mgKOH/g以内であり、良好と判断します。機器の潤滑状態精密な濾過設備がない機器であれば、潤滑状態指数は正常の範囲にあると判断します。潤滑状態指数は正常の範囲にあると判断します。異常摩耗の早期発見パラメータである潤滑状態指数がのマイナス乗と、精密な濾過設備がない機器であれば、潤滑状態指数は正常の範囲にあると判断します。
報告№107-0366 報告№108-0299 | 分析№107-01900 分析№108-02101 | 108-02101 | 濾過前の試料油を分析した結果、摩耗粒子形態観察で金属接触が厳しい場合に発生するシビア粒子が多く観察されました。軸受摺動部や鉄系材料同士が接触し摩耗する箇所、例えばラビリンス、軸受支持部、油用ポンプ内部などで局部的に厳しい金属接触が発生している可能性があります。今後、更に摩耗が進行することが懸念されます。これらの障害発生に対する弊害を勘案の上、予防処置としてヶ月以内に再度分析を実施されることと、停止中にラビリンスが接触しているかの確認を推奨します。
報告№109-09136 報告№113-00390 | 分析№109-001160 分析№113-001581 | 113-001581 | 分析の結果、水分値は基準値以内にあり、汚染度は清浄であることから、良好と判断します。計数汚染度計数汚染度はNAS級と清浄であり、良好でした。水分はppmと、基準値以下であり、良好でした。
報告№109-0007 報告№109-0007 | 分析№109-00027 分析№109-00027 | 109-00027 | 分析の結果、前回に比較して全酸価が.mgKOH/gから.mgKOH/gに上昇し、当社推奨の管理限界値を超えていることが分かりました。さらにIRの結果で前回同様に油劣化の兆候を示すカルボン酸の吸収が確認されたことから、全酸価が高い要因は、油劣化の進行によるものと考えられました。酸価は、現在のところ問題ない範囲にありますが、タービン油の酸化は急激に変化をすることもあります。本試料油のこれまでの傾向からみて、今後、油中の酸性分により腐食摩耗に進展することもありえます。変化の速度は、傾向監視により求められますが、傾向を監視しつつ変化速度によっては計画を組んで更油することが必要になります。尚、本設備には濾過機が設置されており、常時運転しているため、常に清浄な状態に保持され摩耗の変化が生じても検出されない可能性もありえます。潤滑状態をより正確に把握するには、濾過機の入口と出口から採油を実施し、その差異から濾過効率を求め、それを根拠に摩耗の進行状況を確認されることを併せて推奨します。は良好と判断します。粘度は良好と判断します。粘度は.mm/sと新油値.mm/sに比較して、粘度変化率は+％で、当社推奨の管理限界値である±％以内にあり、良好と判断します。水分は良好と判断します。水分は.ppmと当社推奨の管理限界値の以下であり、良好と判断します。全酸価は当社推奨の管理限界値を超えています。全酸価は.mgKOH/gと当社推奨の管理限界値.mgKOH/gを超えています。IRの結果、油劣化の兆候を示すカルボン酸の吸収が確認されています。IRの結果、油劣化の兆候を示すカルボン酸の吸収が確認されています。は良好と判断します。計数汚染度は良好と判断します。計数汚染度はNAS級と当社推奨の管理限界値のNAS級以内にあり、良好と判断します。重量汚染度は良好と判断します。重量汚染度は.mg/mlと当社推奨の管理限界値のmg/ml以内にあり、良好と判断します。機器の潤滑状態機器の潤滑状態は正常と判断します。SOAPの結果は良好です。SOAPの結果、金属元素は検出されていません。D－SOAPの結果は良好です。D－SOAPの結果、鉄が、外部から混入したと思われるカルシウムが、ナトリウムが検出されています。フェログラフィーの結果は良好です。異常摩耗の早期発見パラメータであるフェログラフィーのIs値がと良好の範囲にあり、潤滑状態は正常と判断します。
報告№108-5082 報告№108-5082 | 分析№108-02987 分析№108-02987 | 108-02987 | トライボ診断の結果、泡立ち試験を除く項目は良好です。泡立ち試験の結果は、当社で試料油を零してしまい油量が不足しています。通常、試料油量mlで測定するところをmlで測定し参考値としてデータが出ています。測定値は-です。油量が分のでしたので、これを単純に倍すると-となります。○○や浜頓別の-～-に比較して、泡立ち度は中間くらいのところにあります。泡安定度がmlであったのは、油量が少なかったため誤差が生じてしまったものと思われますが、測定方法から、少なくとも泡立ち度以上の値にはなりませんし、泡立ち度がmlあったものが分間静置して泡が消えておりますので、一定の消泡性能はあると思われます。以上のことから、○○や浜頓別のデータに対して平均的なレベルにあり、新油値の-と同レベルにあると思われます。機器の潤滑状態潤滑状態指数はの乗と濾過設備のない機器であれば正常な潤滑状態にあると判断できますが、ギヤボックスの油系統にはインラインフィルタとオフラインフィルタがあり、μmサイズ以上の粒子の大部分は捕捉され、異常な摩耗状態が発生したとしても正常な潤滑状態にあると誤認してしまう可能性があります。そこで、フィルタが設置されていない場合の潤滑状態を、一般的なフィルタの効率である.と仮定し、粒子の発生状況から潤滑状態を推定します。その結果、ギヤは継続使用可能な状態にあると思われますが、潤滑状態指数は摩耗がやや厳しい状態であるの乗領域にあると推定できます。推定結果は、フィルタの濾過効率を仮定して求めたものですが、フィルタがない状態では油中の粒子濃度は現在より高いことは明らかです。そのためヶ月後に再度分析を実施し、摩耗進行の有無をチェックすることを推奨します。尚、フィルタの捕捉の影響による誤認を避けるため、これまでの採油箇所に加え、インラインフィルタやオフラインフィルタの捕捉物も分析し、その結果から潤滑状態を評価することを提案します。フィルタ捕捉物の分析を実施する際には、フィルタ使用時間の情報をご提供いただけますようお願い致します。泡立ち試験の結果、消泡性能が低いと判断できる値であるものの、新油と同レベルにあると判断します。水分が新油に比較して高い値です。使用油であるAlphasynPGは、ポリグリコールベースの合成ギヤオイルであるため、水分を吸収しやすい特性があります。今後は、水分濃度の増加に注意されることを推奨します。粘度は良好。粘度はmm/sと新油値.mm/sに比較して、粘度変化率は-.％で、当社推奨の管理限界値である±％以内にあり、良好と判断します。粘度はmm/sとなっています。粘度はmm/sとなっています。粘度指数はとなっています。粘度指数はとなっています。泡立ち試験は-となっています。泡立ち試験の結果は、-となっています。試料油量が不足していますが、消泡性能は新油と同レベルにあると判断します。水分は新油値より若干高い値となっています。水分はと新油値より若干高い値となっています。全酸価は良好。全酸価は.mgKOH/gと新油値.mgKOH/gに比較して高いものの、IRの結果で油劣化の兆候を示すカルボン酸の吸収が確認されていないことから、良好と判断します。機器の潤滑状態摩耗粒子の形態観察の結果、ギヤ歯面の摩耗で発生したと推定されるμm以下の摩耗粒子が観察されています。μm以下の摩耗粒子が観察されています。異常摩耗の早期発見パラメータである潤滑状態指数がの乗と正常の範囲にあるものの、摩耗粒子の形態観察の結果、ギヤ歯面の摩耗で発生したと推定されるμm以下の摩耗粒子が観察されています。
報告№108-0390 報告№109-09167 | 分析№108-02639 分析№109-001379 | 109-001379 | 分析の結果、SOAP／D－SOAPで鉄が微量検出されたものの、異常摩耗の早期発見パラメータであるフェログラフィーのIs値がの乗と良好の範囲にあり、摩耗粒子の形態観察で微小な疲労摩耗粒子が支配的であることから、本軸受は継続使用可能と判断します。計数汚染度は良好と判断します。計数汚染度は良好と判断します。計数汚染度はNAS級と当社推奨の管理限界値のNAS級以内にあり、良好と判断します。重量汚染度は.mg/mlとなっています。重量汚染度は.mg/mlとなっています。機器の潤滑状態機器の潤滑状態は正常と判断します。SOAPの結果、鉄および銅が検出されています。SOAPの結果、摩耗により発生する銅、油の添加剤成分であるリンが検出されています。D－SOAPの結果、鉄が検出されています。D－SOAPの結果、摩耗により発生する鉄が検出されています。フェログラフィーの結果は良好と判断します。異常摩耗の早期発見パラメータであるフェログラフィーのIs値がの乗と良好の範囲にあり、かつ、摩耗粒子の形態観察の結果、微小な疲労摩耗粒子が支配的です。
報告№109-09136 | 分析№109-001160 | 113-001553 | 潤滑油および軸受は継続使用可能な状態にあると判断します。Is値は異常摩耗の早期発見のパラメータのつで、摩耗粒子を定量化するために用います。今回のIs値はのマイナス乗と低く、潤滑状態は正常と判断します。．計数汚染度はNAS級と、当社推奨の管理限界値以下であり、良好でした。．粘度、水分、全酸価、IR、RBOTの各データは良好でした。
報告№109-09447 報告№113-00405 | 分析№109-002790 分析№113-001605 | 113-001605 | 分析の結果、、汚染状態は共に良好な範囲にあることから、潤滑油は継続使用可能な状態にあると判断します。軸受は継続使用可能な状態にあると判断します。分析結果粘度、酸価は、前回同様に良好でした。水分、計数汚染度は、前回同様に良好でした。は、フェログラフィーの結果から総合的に判断した結果、正常な状態にあると考えられます。フェログラフィー【定量分析：Is値】Is値は異常摩耗の早期発見パラメータのつで、摩耗程度を定量化するために用います。Is値は前回に比較しての乗から変化はなく、低い値でした。フェログラフィー【定性分析：摩耗粒子および摩耗形態観察】分析結果から観察された全ての粒子量は少でした。
報告№103-4027 | 分析№103-02667 | 103-02667 | 分析の結果、シリンダ内壁で摩耗が発生していることがわかりました。但し、摩耗粒子がマイルドな摩耗により発生する粒子であり、このことから潤滑摺動面は健全である事が分かり、継続使用は可能な状態にあると判断します。これらのことは、計数汚染度、重量汚染度、共にやや高いものの、異常摩耗の早期発見パラメータであるIs値がの乗と良好の範囲にあり、発生している摩耗粒子のサイズが、小さなサイズが支配的であること以上のことから判断しました。
報告№109-09136 | 分析№109-001160 | 113-002844 | 潤滑油は汚染度が高く、この油中の汚染物が潤滑部に噛み込むことによる摩耗の進行が懸念されます。現時点では、汚染物による影響は少なく、対象設備は継続使用可能な状態にあると判断しますが、今後の摩耗推移を確認するためにも傾向監視を継続することが有効です。更油油中の汚染度が高いことから、摩耗粒子や異物等の夾雑物が潤滑面に噛み込むことによる摩耗の進行が懸念されるため、可能であれば更油を推奨します。定期的な分析今後の凝着摩耗、疲労摩耗の推移を監視するため、定期的な分析実施を推奨します。新油の分析粘度、酸価は、油の性能を評価するパラメータの一種です。油の性能低下は、新油との比較が必要なことから、使用油の油名確認および未使用油の分析による比較評価を推奨します。異常摩耗の早期発見のパラメータであるIs値は、前回のレベルからレベルに上昇し、やや高い値でした。また、潤滑部の摩耗が認められたため、定期的に潤滑油分析を実施し、摩耗推移を監視することが有用と考えます。フェログラフィーで比較的多く観察された粒子は、以下の通りです。正常な摩耗粒子・潤滑状態が正常なマイルド摩耗により発生。疲労摩耗粒子・繰返し応力による金属疲労で発生。大型化するとフレーキングやスポーリングの発生が懸念されます。黒錆・潤滑状態がやや厳しい凝着摩耗により発生。局部的な厳しい金属接触と高い摩擦熱が発生していたことを示します。黒錆は、摩擦面が将来的に異常摩耗へ進展する可能性を示唆しているため、傾向監視が有用と思われます。詳細は、別紙傾向監視が必要な摩耗粒子をご覧ください。計数汚染度は前回のNAS級からランク上昇し、NAS級と当社推奨の管理限界値に到達していました。今後、油中の汚染物が潤滑部に噛み込むことによる摩耗の進行が懸念されます。前回同様、水分は良好です。粘度粘度はmm/sでした。前回同様にISOVG規格内にありますが、新油との比較による評価を推奨します。酸価は.mgKOH/gでした。前回の.mgKOH/gに比較して大きな変化はなく正常と思われますが、より正確に判断するには新油との比較による評価が必要です。
報告№102-0299 報告№102-0299 | 分析№102-02918 分析№102-02918 | 102-02918 | 結論メタルの摩耗が確認されました。年月以降、メタルの更新や手入れがなく、且つ、更油や新油の補充が無かったとすると、メタルの表面は、摩耗が進行し、鏡面状態になっていると考えられるため、至急開放点検が必要と判断します。粘度は良好と判断します。粘度はmm/sと非常に良好の範囲にありました。水分は良好と判断します。水分はppmと非常に良好の範囲にありました。全酸価は良好と判断します。全酸価は.mgKOH/gと非常に良好の範囲にありました。RBOTは良好と判断します。RBOTはminと非常に良好の範囲にありました。計数汚染度は、良好の範囲にあるものの、前年度に比較してランク上昇していました。計数汚染度は、NAS級と、前年度濾過前のNAS級に比較して、約ヶ月間でランク上昇しました。重量汚染度は.mg/mlと非常に良好の範囲にありました。重量汚染度は.mg/mlと非常に良好の範囲にありました。機器の潤滑状態メタルの摩耗が確認されました。年月以降、メタルの更新や手入れがなく、且つ、更油や新油の補充が無かったとすると、メタルの表面は、摩耗が進行し、鏡面状態になっていると考えられるため、至急開放点検が必要と判断します。油中の金属粒子濃度を分析するSOAP及びD-SOAPの結果、軸受メタルの摩耗により発生したと考えられる錫がSOAPでppm、D－SOAPがppm検出されていました。但し、本軸受油は、毎年濾過を実施しており、メタルの摩耗量を検討する場合は濃度補正を行う必要があります。錫濃度を補正した結果を別表に示します。この結果から、年月以降更油を実施していなければ、ppmになっていたと考えられることが出来ます。この補正後の錫濃度と油量リットルから摩耗量を下式により計算しました。 ・式 .cmとなります。従いまして、下図のような体積をもつ金属片が摩耗した計算となります。この体積.cmを軸受メタルの摩耗面積で割りますと平均的な摩耗深さとなります。この摩耗面積は当社の経験によれば、スラストメタル面積の約分の程度となることが確認されており、軸受の支持面積cmからスラストメタル面積とパッド枚数枚から計算するとcmとなります。摩耗体積.cmとcmから平均的な摩耗深さを求めると.μmとなります。スラストメタルの表面粗さをRmaxμmとしますと既にスラストメタル表面は摩耗が進行し鏡面状態になっていると考えられますので、至急メタルの点検が必要と判断します。但し、今回の分析結果は、年月以降、メタルの更新や手入れがなく、且つ、更油や新油の補充がなかったことを前提にしておりますので、この前提が一致していない場合は、再計算を行う必要があります。一致していない場合は、ご連絡頂けますよう、お願い申し上げます。
報告№109-09136 報告№111-00053 | 分析№109-001160 分析№111-000157 | 111-000157 | 更油からの使用時間をもとに潤滑油の余寿命を評価したところ、潤滑油は次回定検まで使用可能と判断できました。次回定検時に更油を実施しない場合は、酸化安定度を知るための分析を実施し、余寿命を確認することを推奨します。酸化安定度はminであり、当社推奨の管理限界値のmin以上であることから、良好と判断します。
報告№109-09136 報告№109-09231 | 分析№109-001160 分析№109-001698 | 109-001698 | 診断概要および対策本試験は、オーバーホール後の初期状態を確認する目的で実施しました。その結果、摩耗粒子の形態観察で局部的な油膜切れが発生し、その時の摩擦熱が高い場合に発生する球状粒子が多く観察されました。この局部的な摩耗が、既に停止し正常な状態に推移しているか、或いは、進行しているのかを確認するためには、ヶ月毎にあと回の初期試験を実施されることを推奨します。計数汚染度はNAS級、重量汚染度は.mg/mlと共に当社推奨の管理限界値内にあり、良好と判断します。機器の潤滑状態摩耗粒子の形態観察で観察された粒子は、局部的な油膜切れが発生し、その時の摩擦熱が高い場合に発生する球状粒子が、初期のなじみ摩耗で発生しています。今回のようになじみ過程で球状粒子が観察された場合は、なじみ過程が正常に終了していない場合があり、異常摩耗に進展することも懸念する必要があります。この局部的な摩耗が、既に停止し正常な状態に推移しているか、或いは、進行しているのかを確認するためには、ヶ月毎にあと回の初期試験を実施されることを推奨します。油の特性油の特性を示すIR、RBOTの各データは良好の範囲にあり、この油は継続使用可能と判断します。
報告№109-09136 報告№112-00140 | 分析№109-001160 分析№112-000566 | 112-000566 | 潤滑油および軸受は継続使用可能な状態にあると判断します。前回に比較してSOAP／D－SOAPの結果で、鉄および錫濃度に変化はありませんでした。Is値は異常摩耗の早期発見パラメータのつで、摩耗粒子を定量化するために用います。前回に比較してIs値はのマイナス乗から変化はなく、潤滑状態は正常と判断できます。前回同様に計数汚染度はNAS級と等級に変化はなく、良好でした。．前回同様IR、RBOTの各データは良好でした。尚、RBOTが前回に比較してmin増加していました。RBOTが増加した理由は、更油や補給などが考えられますが、これらのことを実施していないことから、原因を特定するのは困難でした。但し、今回の分析結果で、IRのデータに大きな変化はなく、異種油の混入などは確認されていないため、本試料油は継続使用可能な状態にあります。今後は今回のRBOT値によりデータ管理を行います。
報告№109-09136 報告№113-00463 | 分析№109-001160 分析№113-001910 | 113-001910 | 潤滑油および軸受は継続使用可能な状態にあると判断します。但し、将来的な摩耗進行の有無を確認するためにも傾向監視を継続することが有効です。定期的な分析今後懸念される摩耗の進行を監視するため、定期的に分析を実施することを推奨します。診断結果は良好と判断します。粘度前回に比較して今回の粘度は、mm/sからmm/sに低下していました。新油値mm/sに比較して、粘度変化率は+.％で、当社推奨の管理限界値である±％以内であり、良好と判断します。水分前回に比較して今回の水分は、ppmからppmに減少していました。当社推奨の管理限界値の以下であり、良好と判断します。酸価・IR酸価劣化の進行度は、酸価およびIRの結果から総合的に判断します。前回に比較して今回の酸価は、.mgKOH/gから.mgKOH/gに低下していました。新油値.mgKOH/g以下であり、IRの結果で油劣化の兆候を示すカルボン酸の吸収が確認されていないことから、良好と判断します。は良好と判断します。計数汚染度前回に比較して計数汚染度は、NAS級からNAS級にランク低下し、当社推奨の管理限界値NAS級以下であり、良好と判断します。重量汚染度前回に比較して今回の重量汚染度は、.mg/mlから.mg/mlに増加しているものの、当社推奨の管理限界値mg/ml以下であり、良好と判断します。光学顕微鏡写真重量汚染度で濾過したフィルタ表面上の夾雑物を光学顕微鏡で観察した結果、金属片、鉄錆、砂等が観察されました。総合的に判断した結果、は許容範囲内にあり、機器は継続使用可能と判定しますが、摺動部の摩耗が認められたため、定期的に潤滑油分析を実施し、摩耗推移を監視することが有用と考えます。フェログラフィー【異常摩耗指数：Is値】Is値は異常摩耗の早期発見パラメータのつで、摩耗程度を定量化するために用います。今回のIs値はの乗と、やや高い値でした。また、前回に比較してIs値の上昇が確認されたことから、Is値の上昇傾向および限界値到達予測を表に示しました。Is値が限界値に達するのは年月と推定されました。フェログラフィー【定性分析：摩耗粒子の形態観察】観察された代表的な粒子は、以下の通りでした。正常な摩耗粒子・潤滑状態が正常なマイルド摩耗により発生。シビア粒子・潤滑状態がやや厳しい凝着摩耗により発生。金属潤滑部が局部的に油膜切れを起していると考えられます。観察された摩耗粒子の中でもシビア粒子は摩擦面が将来的に異常摩耗へ進展する可能性を示唆しているため、傾向監視が必要と思われます。詳細は、別紙傾向監視が必要な摩耗粒子をご覧ください。Iカップリング発光分光分析【SOAP-T】検出された金属元素と、想定される発生箇所は、以下の通りです。鉄、銅、錫・軸受等リン、亜鉛・添加剤カルシウム、ナトリウム・外部混入異物
報告№109-09136 報告№111-00053 | 分析№109-001160 分析№111-000269 | 111-000269 | 更油からの使用時間をもとに潤滑油の余寿命を評価したところ、潤滑油は次回定検まで使用可能と判断できました。次回定検時に更油を実施しない場合は、酸化安定度を知るための分析を実施し、余寿命を確認することを推奨します。酸化安定度はminであり、当社推奨の管理限界値のmin以上であることから、良好と判断します。
報告№109-09136 | 分析№109-001160 | 112-002814 | 油中の汚染度が高く、増加傾向にあることから、以下の対策を推奨します。対象設備は継続使用可能な状態にあると判断します。但し、将来的な摩耗進行の有無を確認するためにも傾向監視を継続することが有効です。濾過摩耗粒子や異物等がギヤ歯面や軸受軌道面に噛み込むことによる摩耗の進行が懸念されるため、可能であれば濾過を推奨します。定期的な分析今後懸念される切削摩耗、凝着摩耗、そして疲労摩耗の進行を監視するため、定期的に分析を実施することを推奨します。新油との比較による評価を示す粘度、酸価のデータは新油データを基準として評価しています。今回は油名が不明であったため評価できませんでしたが、今後評価する場合は、使用している新油を同時に分析することをご検討下さい。はフェログラフィーおよびSOAP-Tの結果から総合的に判断した結果、継続使用は可能ですが、機器の機能を保持するためにも傾向管理が有用と考えます。フェログラフィー【定量分析：Is値】Is値は異常摩耗の早期発見パラメータのつで、摩耗粒子を定量化するために用います。Is値はの乗とやや高い値でした。フェログラフィー【定性分析：摩耗粒子および摩耗形態観察】分析結果から比較的多く観察された粒子は、以下の通りでした。正常な摩耗粒子・潤滑状態が正常なマイルド摩耗により発生。切削粒子・異物や金属表面の微小突起による切削摩耗により発生。シビア粒子・潤滑状態がやや厳しい凝着摩耗により発生。金属潤滑部が局部的に油膜切れを起していると考えられます。疲労摩耗粒子・繰返し応力を受けて発生。黒錆・潤滑状態がやや厳しい凝着摩耗により発生。金属接触が厳しく、且つ、高い摩擦熱が発生していると考えられます。観察された摩耗粒子の中でも切削粒子、シビア粒子、黒錆は、将来的な摩耗の進行に繋がる可能性を示唆しているため、傾向監視が必要と思われます。減速機で切削摩耗が発生した場合、減速機内部で使用されている転がり軸受が切削摩耗により生じた軌道面の損傷が起点となって寿命が分の程度に低下することがあることから、切削摩耗には十分注意する必要があります。切削摩耗の発生原因となる混入異物が残留している場合、この異物により切削摩耗が継続して発生する可能性があります。シビア粒子、黒錆は、凝着摩耗に分類されます。これらの摩耗粒子は、ギヤ歯面や軸受軌道面で凝着、破断を繰り返し、この過程で生じる移着粒子が成長して摩耗粒子となります。そのため、ギヤ歯面や軸受軌道面では局部的に油膜切れが発生していることを示しています。この状態が継続した場合、摩耗粒子のサイズは徐々に大型化していき、設備の損傷に至る場合がありますので、傾向監視が必要です。Iカップリング発光分光分析【SOAP-T】検出された金属元素から発生箇所を推定すると、以下の通りでした。鉄、鉛、銅、錫、亜鉛・ギヤ、軸受等リン、バリウム・添加剤カルシウム、アルミニウム、ナトリウム・外部混入異物計数汚染度は、NAS級以上と、当社推奨の管理限界値を超えていました。摩耗粒子の形態観察およびSOAP-Tの結果から、汚染度が高い要因は摩耗と外部混入異物の影響と思われます。粘度粘度はmm/sとISOVG規格内にありました。水分は.ppmと当社推奨の管理限界値以下であり、良好でした。酸価は油名が不明であったため、新油データとの比較ができず評価できませんでした。潤滑油および設備の劣化比較と傾向はフェログラフィーおよびSOAP-Tの結果から総合的に判断した結果、前回同様に傾向管理が必要な状態にあると考えられます。フェログラフィー【定量分析：Is値】Is値は前回同様にの乗と、やや高い値でした。フェログラフィー【定性分析：摩耗粒子および摩耗形態観察】前回同様に切削粒子、シビア粒子が比較的多く観察されました。また、今回は疲労摩耗粒子が比較的多く観察されました。Iカップリング発光分光分析【SOAP-T】前回と比較して鉄がppmからppmに増加していました。また、鉛がppmからppm、ケイ素がppmからに減少していました。計数汚染度は、前回同様にNAS級以上と当社推奨の管理限界値NAS級を超えており、また粒子数も増加傾向にありました。粘度粘度は、更油により、前回に比較して.mm/sからmm/sに低下し、ISOVG規格内にありました。水分は前回に比較してppmから.ppmに減少して、前回同様に当社推奨の管理限界値以下であり、良好でした。酸価は更油により、前回.mgKOH/gから今回.mgKOH/gに低下していました。
報告№108-0227 報告№110-00453 | 分析№108-01664 分析№110-002045 | 110-002045 | 前回に比較してD－SOAPで鉄が微量検出されたものの、異常摩耗の早期発見パラメータであるフェログラフィーのIs値がのマイナス乗と良好でした。汚染度前回に比較して計数汚染度はNAS級からNAS級にランク減少し、良好でした。軸受は継続使用可能な状態にあると判断します。は良好と判断します。計数汚染度計数汚染度はNAS級と当社推奨の管理限界値のNAS級以内にあり、良好と判断します。重量汚染度は.mg/mlと当社推奨の管理限界値のmg/ml以内にあり、良好と判断します。機器の潤滑状態機器の潤滑状態は正常と判断します。SOAPSOAPの結果、油の添加剤成分であるリンが検出されました。摩耗により発生する鉄が検出されていないことから、良好と判断します。D－SOAPD－SOAPの結果、摩耗により発生する鉄が検出されました。フェログラフィーフェログラフィーの結果、異常摩耗の早期発見パラメータであるIs値がのマイナス乗と良好の範囲にあり、潤滑状態は正常と判断します。
報告№106-0025 報告№106-0518 | 分析№106-00118 分析№106-03014 | 106-03014 | 、汚染状態を確認する。分析の結果、を示す粘度、水分、全酸価、IR、RBOTの各データは良好でした。一方、計数汚染度がNAS級とやや高い値でした。光学顕微鏡写真で金属片、外部から混入したと思われる鉄錆、砂等の異物が多く確認されたことから、汚染度が高い原因は、金属片と外部から混入したと思われる異物の影響と考えられました。観察された外部混入異物は、採油が機器停止中に恒設ドレンラインから実施されているため、排油配管内部に堆積していた汚染粒子を採取した可能性があります。今回潤滑油を全量抜き取っておりますので、新油を充填する際にはフラッシングを念入りに実施することを推奨します。但し、光学顕微鏡写真の結果で微細な金属片も見られますので、念のため、今回試料油に対してフェログラフィーおよびSOAP／D－SOAPによる摩耗診断を追加実施されることを推奨します。尚、追加分析の実施で摩耗の発生が確認された場合、更油後も発生し続ける可能性があるため、機器運転再開後に再度分析を実施し、摩耗の発生状況を確認することが必要になる場合があります。
報告№109-09333 報告№109-09333 | 分析№109-002266 分析№109-002266 | 109-002266 | 結論汚染度が高いものの、を示す粘度、水分、全酸価、IRの各データが良好の範囲あることから、計画通り濾過を実施して再使用することを推奨します。尚、当該設備において、油膜切れによる摩耗が発生していたものと考えられます。また、摩擦熱が局部的に程度まで上昇した場合に発生する摩耗粒子も確認されたことから、今後も摩耗が発生する可能性がありますので、運転再開後は、週間後、ヶ月、ヶ月後の回分析を実施し、摩耗の進行状況をチェックすることを推奨します。
報告№109-09136 報告№112-00591 | 分析№109-001160 分析№112-002451 | 112-002451 | 潤滑油および減速機は継続使用可能な状態にあると判断します。但し、今後、摩耗の進行が懸念されるため、以下の対策が必要です。定期的な分析今後懸念される凝着摩耗の進行を監視するため、定期的に分析を実施することを推奨します。バックラッシによる評価トライボ診断では、バックラッシの増加量を分析結果から計算できますので、構造が確認できる図面、ギヤの形式、歯形、モジュール、歯数、歯幅、油入替後の稼働時間ならびに分解点検後の稼働時間をお知らせ下さい。計算結果をご報告いたします。最適な採油方法本試料油は、機器停止中にタンク上部ストレーナベント部から採油されているため、分析データが低濃度に出ていると推定されます。正確なデータによる診断を行うためにも、今後の採油は、極力運転中もしくは停止直後の油槽中層部から実施されることを推奨します。はフェログラフィーおよびSOAP/D-SOAPの結果から総合的に判断した結果、傾向管理が必要な状態にあると考えられます。フェログラフィー【定量分析：Is値】Is値は異常摩耗の早期発見パラメータのつで、摩耗粒子を定量化するために用います。今回のIs値はの乗と低い値でした。フェログラフィー【定性分析：摩耗粒子および摩耗形態観察】分析結果から比較的多く観察された粒子は、以下の通りでした。正常な摩耗粒子・潤滑状態が正常なマイルド摩耗により発生。シビア粒子・潤滑状態がやや厳しい凝着摩耗により発生。金属潤滑部が局部的に油膜切れを起していると考えられます。Iカップリング発光分光分析【SOAP/D-SOAP】検出された金属元素から発生箇所を推定すると、以下の通りでした。鉄、錫・ギヤ歯面、軸受等リン・添加剤アルミニウム、ナトリウム・外部混入異物計数汚染度は良好でした。粘度、水分、酸価、IRの各データは良好でした。
報告№109-09136 報告№111-00647 | 分析№109-001160 分析№111-003264 | 111-003264 | 潤滑油は継続使用可能な状態にあると判断します。粘度、全酸価、IR、RBOTの各データは良好でした。油の余寿命は、使用油の使用期間または使用時間が不明であったため、ご依頼の油の余寿命に関する検討は行えませんでした。但し、分析の結果で新油値がminであったことから、使用期間を仮にヶ月間と仮定すれば余寿命は十二分にあると言えます。可能であれば、使用期間、あるいは使用時間の情報をご提供下さい。水分は良好でした。
報告№109-09136 報告№112-00469 | 分析№109-001160 分析№112-001968 | 112-001968 | 潤滑油および軸受は継続使用可能な状態にあると判断します。はフェログラフィーおよびSOAP／D-SOAPの結果から総合的に判断した結果、正常な状態にあると考えられます。フェログラフィー【定量分析：Is値】Is値は異常摩耗の早期発見パラメータのつで、摩耗粒子を定量化するために用います。前回に比較してIs値はのマイナス乗からマイナス乗に低下し、低い値でした。フェログラフィー【定性分析：摩耗粒子および摩耗形態観察】分析結果から比較的多く観察された粒子は、以下の通りでした。正常な摩耗粒子・潤滑状態が正常なマイルド摩耗により発生。Iカップリング発光分光分析【SOAP／D-SOAP】検出された金属元素から発生箇所を推定すると、以下の通りでした。ナトリウム・外部混入異物前回に比較して計数汚染度はNAS級からNAS級にランク低下し、重量汚染度は.mg/mlから.mg/mlに増加したものの、管理限界値以下にあり、共に良好でした。前回同様に粘度、水分、全酸価、IR、RBOTの各データは良好でした。尚、別紙RBOTの減少傾向から油の余寿命を求めた結果、本試料は直近の更油から起算して稼働日数が年月まで使用可能であることが分かります。
報告№109-09095 報告№109-09095 | 分析№109-000957 分析№109-000957 | 109-000957 | 診断概要および対策本試験は、オーバーホール後の初期状態を確認する目的で実施しました。その結果、錫濃度から求めた軸受メタルの摩耗深さは.μmであり、現在のところ継続使用可能な範囲にあると思われますが、軸受摺動面においてなじみ過程が正常に終了せず、異常摩耗に進展する可能性が確認されました。今回確認された状態が既に停止し正常な状態に推移しているか、或いは、進行しているのかを知るためには、あと回の初期試験データで確認する必要があります。汚染度は、初期試験時としては非常に悪く、濾過の実施が必要と判断します。初期試験を実施した結果、計数汚染度がNAS級以上と当社推奨の管理限界値を超えており、高い値であることが分かりました。摩耗粒子の形態観察で観察された粒子は、局部的な油膜切れがある場合に発生する鉄系のシビア粒子、銅合金、ホワイトメタル、フィルタ表面の異物観察で銅合金が比較的多く観察されました。観察されたこれらの粒子は初期のなじみ摩耗で発生しており、汚染度が高い要因は摩耗によるものと考えられます。今回のようになじみ過程でシビア粒子が観察された場合は、なじみ過程が正常に終了していない場合があり、異常摩耗に進展することも懸念する必要があります。この局部的な摩耗が、既に停止し正常な状態に推移しているか、或いは、進行しているのかを確認する必要があります。油の特性油の特性を示すIR、RBOTの各データが良好の範囲にあり、本試料油は継続使用可能と判断します。尚、RBOTはminでしたが、貴所から提供された新油値のminに比較して、使用油の方がmin高い値となっていました。今回のRBOTの試験結果は、当社の社内基準のバラツキ範囲を超えており、さらに、異種油の混入の可能性を新油と比較したIRの結果でみたところ、異種油は混入していないことが確認されたため、今回RBOTが新油値より高くなった要因は、製造ロットの違いによるバラツキ基油の精製度の違い添加剤の添加量の誤差などが考えられます。
報告№109-09136 報告№111-00644 | 分析№109-001160 分析№111-002937 | 111-002937 | 潤滑油および軸受は継続使用可能な状態にあると判断します。但し、今後も摩耗の進行を傾向監視するため、以下の対策を推奨します。定期的な分析摩耗の進行を監視するため、定期的に分析を実施し、摩耗の進行状況を確認することを推奨します。傾向監視のための次回採油時期は、最短で約時間となります。この時間は、油中汚染物が均一になるために必要とする時間であり、この時間を経過すれば、再分析の結果から状態の傾向を確認することが可能となりますので、これを参考に次回分析時期を検討されることを提案します。フェログラフィー異常摩耗の早期発見パラメータとして摩耗粒子を定量化して評価するフェログラフィーのIs値は、前回のの乗からマイナス乗に低下しており、潤滑状態が安定していることを示していました。摩耗粒子の形態で比較的多く観察された粒子は、潤滑状態が正常な場合に発生する摩耗粒子でした。これらの摩耗粒子が観察された場合、潤滑部で発生している摩耗形態は、正常なマイルド摩耗であることが分かります。Iカップリング発光分光分析供試の潤滑油を分析した結果、検出された金属元素は、SOAPの結果表に示すように、銅、錫、亜鉛、カルシウム、ナトリウムでした。検出されたこれらの金属元素から発生箇所を推定すると銅、錫、亜鉛・軸受等カルシウム、ナトリウム・外部混入異物であると思われます。このうち、機械部品が摩耗したと思われる元素はのグループです。スラストメタルの摩耗深さSOAP／D－SOAPの結果、軸受メタルの主成分である錫が検出されました。SOAPの結果で得られている錫濃度ppmと油量Lからスラストメタルの摩耗深さを求めました。その結果、メタル表面の平均的な摩耗深さはμmとなり、メタルの表面粗さを軸受表面の一般的な粗さであるsと仮定すると、％程度が摩耗していると推定されます。現状では継続使用可能な状態にあるものの、今後油膜が形成されにくくなり、さらに摩耗が進行することが懸念されます。前回に比較して計数汚染度はNAS級から等級に変化はなく、良好でした。前回同様に粘度、水分、酸価、IR、RBOTの各データは良好でした。
報告№108-0411 報告№110-00676 | 分析№108-02744 分析№110-003130 | 110-003130 | は、油の粘度変化率、油中のスラッジの発生量などを判断パラメータに、粘度、全酸価、IR、RBOTで評価します。分析の結果、油の粘性を示す粘度は、新油値のmm/sに比較して粘度変化率が-.％のmm/sとほぼ変化はなく、また油中のスラッジの発生量を示す全酸価は、新油値の.mgKOH/gに対して.mgKOH/gでほぼ変化が見られず劣化は確認されていない。さらにはIRの結果でも油が劣化した場合に発生するカルボン酸の発生も確認されず、酸化防止剤の残存量を示すRBOTは、限界値minに比較して、十分に残量があるminであった。以上のように、の健全性を示す各パラメータは全て良好であり、潤滑油の劣化は確認されませんでした。尚、別紙RBOTの減少傾向から油の余寿命を求めた結果、本試料は直近の更油から起算して稼働日数が年月まで使用可能であることが分かります。油中の水分を計測した結果、水分はppmと新油と同等であり、継続使用可能な状態にあることが確認されました。潤滑油は継続使用可能な状態にあると判断します。
報告№109-09136 報告№113-00641 | 分析№109-001160 分析№113-002875 | 113-002875 | 粘度および消泡性能の低下が確認されました。今後は障害予防を目的に以下の対策を推奨します。更油、或いは、部分更油粘度が新油に比較して％低下し、推奨する管理基準を下回っていることが分かりました。適正な範囲を超えた粘度で使用を継続した場合、ギヤ歯面やベアリング軌道面で油膜切れが発生し、摩耗が進行することが懸念されるため、更油、或いは、部分更油を推奨します。追加分析消泡性能が低下した場合、ギヤ歯面での油膜形成に影響が出て摩耗が進展することがありますので、フェログラフィーおよびSOAP-Tを追加して摩耗により発生する油中金属濃度や潤滑状態を確認することを推奨します。粘度粘度はmm/sと新油値mm/sに比較して、粘度変化率は-％で、前回同様に当社推奨の管理限界値である±％を超えていました。今後、適正な粘度範囲で使用していない場合、ギヤ歯面やベアリング軌道面で油膜切れが発生し、摩耗が進行することが懸念されます。泡立ち試験泡立ち試験の結果は、-と新油値が-であるのに比較して高い値となっていたことから、消泡性能が低下していることが分かりました。今後の使用状況によっては油の酸化劣化が進行したり、ギヤ歯面およびベアリング軌道面で油膜切れが発生したりする場合があるため、消泡剤の添加による消泡性能の改善など何らかの対応が必要になると思われます。分析結果粘度および消泡性能が低下していることが確認されました。粘度粘度はmm/sと新油値mm/sに比較して、粘度変化率は-％で、当社推奨の管理限界値である±％を超えていました。泡立ち試験泡立ち試験は-と新油に比較して高い値でした。水分は.ppmと当社推奨の管理限界値の以下であり、良好と判断します。酸価はmgKOH/gと新油値mgKOH/g以下にあり、良好と判断します。
報告№109-09136 報告№110-00677 | 分析№109-001160 分析№110-003134 | 110-003134 | 、、は良好でした。潤滑油および対象設備は継続使用可能な状態にあると判断します。
報告№105-0049 | 分析№105-00308 | 105-00308 | 濾過前の試料油を分析した結果、摩耗粒子形態観察でフレッティングにより発生したμm未満の赤錆が多く観察された。又、粘度がmm/sと新油のmm/sに比較して、粘度変化率は.％で、処置領域にありました。）フレッティングの発生フレッティングの発生要因は、スラストランナー固定部やスラストメタル台金部の鉄系材料が接合されたり、勘合されたりする部分から発生します。フレッティングによる赤錆が少量発生しても直ちに異常ではありませんが、場合によっては、これらの粒子、赤錆が軸受摺動面に噛み込み、摩耗を進行させる場合があります。）粘度の上昇粘度が高い要因は、異種油の混入、或いは、油名が間違っている可能性があります。これらの障害発生に対する弊害を勘案の上、次年度の分析では赤錆が軸受摺動面に噛み込み摩耗が進行することに注意が必要です。又、異種油の混入の有無、油名の再確認をお願い致します。
報告№109-09249 報告№111-00550 | 分析№109-001747 分析№111-002565 | 111-002565 | 潤滑油および軸受は継続使用可能な状態であると判断します。但し、今後も摩耗の進行を傾向監視するため、以下の対策を推奨します。定期的な分析切削摩耗や凝着摩耗の進行を監視するため、定期的に分析を実施し、摩耗の進行状況を確認することを推奨します。フェログラフィー異常摩耗の早期発見パラメータとして摩耗粒子を定量化して評価するフェログラフィーのIs値は、潤滑状態がやや厳しいの乗でした。摩耗粒子の形態で比較的多く観察された粒子は、潤滑状態が正常な場合に発生する摩耗粒子異物の噛み込みにより発生する切削粒子金属潤滑部が局部的に油膜切れを起して発生するシビア粒子局部的に高圧・高温となる場合に発生するフリクションポリマでした。これらの摩耗粒子が観察された場合、潤滑部で発生している摩耗形態は、正常なマイルド摩耗異物による切削摩耗潤滑状態がやや厳しい凝着摩耗であり、そして局部的ではあるものの高圧・高温の箇所が発生していることも分かります。摩耗形態の中でも切削摩耗は摩耗進行速度が速く、転がり軸受でこの摩耗形態が発生した場合には寿命が分の程度に低下することも知られており、切削摩耗により生じた軌道面の損傷が起点となって転がり軸受の寿命となるフレーキングに進展することから傾向監視による経過監視が必要です。フリクションポリマは、潤滑油が軌道面に押し込められ高圧状態になると同時に、圧縮熱により高温状態になった結果、基油自身が重合反応を起こし生成することが知られています。そのため、高圧高温状態の解消がなされなければ、潤滑油の劣化が進行し、粘度上昇に因る潤滑異常に進展する場合があります。Iカップリング発光分光分析供試の潤滑油を分析した結果、検出された金属元素は、油中金属元素の結果表に示すように、鉄、ニッケル、リン、亜鉛、カルシウム、アルミニウム、ナトリウム、ホウ素でした。検出されたこれらの金属元素から発生箇所を推定すると鉄、ニッケル・軸受等リン、亜鉛、カルシウム、ホウ素・オイル添加剤アルミニウム、ナトリウム・外部混入異物であると思われます。このうち、機械部品が摩耗したと思われる元素はのグループです。汚染粒子数はNAS級とやや汚染されていました。フィルタ表面の異物観察で金属片、鉄錆、砂等が観察されたことから、汚染度が高い要因は、摩耗と外部混入異物の影響と思われます。本試料油のエンジン油は、添加剤の影響で新油でも酸化安定度が低く、酸化安定度による管理には適していない油種です。そのため、タービン油と同等の精度を得るには、粘度、全塩基価、有機物・有機化合物などの分析を実施し、これらのデータから総合的に判断することが必要です。粘度、全塩基価、酸化安定度、有機物・有機化合物の各データは良好でした。分析結果特性低下特性低下に係るパラメータの分析結果は良好と判断します。粘度粘度はmm/sと新油値mm/sに対する粘度変化率は-％で、当社推奨の管理限界値である±％以内にあり、良好と判断します。全塩基価全塩基価はmgKOH/gと当社推奨の管理限界値であるmgKOH/g以上にあり、良好と判断します。酸化安定度酸化安定度はminであり、当社推奨の管理限界値のmin以上であることから良好と判断します。有機物・有機化合物有機物・有機化合物は、IRチャートによる新油分析値との比較の結果、cm-付近に劣化の兆候を示すカルボン酸の吸収が確認されていないことから、良好と判断します。色相はLであり、新油値のLに比較して大きな変化はないことから、良好と判断します。汚染に係るパラメータの分析結果は良好と判断します。水分はppmであり、当社推奨の管理限界値の以下であることから良好と判断します。汚染粒子数はNAS級でした。汚染度物重量はmg/mlでした。摩耗フェログラフィーによる摩耗粒子の観察の結果、潤滑状態が正常な場合に発生する摩耗粒子、異物の噛み込みにより発生する切削粒子、金属潤滑部が局部的に油膜切れを起して発生するシビア粒子、局部的に高圧・高温となる場合に発生するフリクションポリマが比較的多く観察されました。異常摩耗の早期発見パラメータであるフェログラフィーのIs値がの乗とやや高く、摩耗粒子の形態観察の結果、潤滑状態が正常な場合に発生する摩耗粒子、異物の噛み込みにより発生する切削粒子、金属潤滑部が局部的に油膜切れを起して発生するシビア粒子、局部的に高圧・高温となる場合に発生するフリクションポリマが比較的多く観察されました。金属濃度SOAP法により金属濃度を測定した結果、潤滑箇所で発生する金属接触によって検出されるニッケルがppm、油の添加剤成分であるリンがppm、亜鉛が、カルシウムがppm、ホウ素がppm、外部から混入したと思われるナトリウムがppm検出されました。金属濃度酸溶解法により金属濃度を測定した結果、潤滑箇所で発生する金属接触によって検出される鉄が、油の添加剤成分であるカルシウムが、外部から混入したと思われるアルミニウムが、ナトリウムが検出されました。
報告№109-09136 報告№112-00597 | 分析№109-001160 分析№112-002506 | 112-002506_date130306 | 分析の結果、本試料および汚染状態は全て良好な範囲にあり、継続使用可能な状態にあると判断します。粘度、酸価、有機物・有機化合物、酸化安定度の各データは良好でした。尚、別紙酸化安定度の減少傾向から油の余寿命を求めた結果、今回の採油日からの使用可能期間は約年ヶ月であることが分かります。水分濃度は、継続使用可能な範囲にありました。
報告№107-0366 報告№108-0106 | 分析№107-01900 分析№108-00587 | 108-00587 | 濾過前の試料油を分析した結果、計数汚染度が前回濾過後のNAS級から、今回NAS級に約年でランク増加しました。摩耗粒子の形態観察およびフィルタ表面の異物を観察した結果、鉄錆、砂等が観察されたため、汚染度が増加した要因は、摩耗による粒子の増加ではなく、外部から混入したと思われる異物によるものと考えられました。但し、異物の混入はありましたが、潤滑異常の早期発見パラメータである摩耗過酷度を示すIs値がのマイナス乗と非常に良好の範囲にあることから、潤滑状態は正常な状態にあると判断します。
報告№109-09136 報告№113-00467 | 分析№109-001160 分析№113-001945 | 113-001945 | 軸受は継続使用可能な状態にあると判断します。はフェログラフィーおよびSOAP/D-SOAPの結果から総合的に判断した結果、正常な状態にあると考えられます。フェログラフィー【定量分析：Is値】Is値は異常摩耗の早期発見パラメータのつで、摩耗程度を定量化するために用います。前回に比較してIs値はのマイナス乗からマイナス乗に低下し、低い値でした。フェログラフィー【定性分析：摩耗粒子および摩耗形態観察】分析結果から観察された全ての粒子量は少でした。Iカップリング発光分光分析【SOAP/D-SOAP】検出された金属元素から発生箇所を推定すると、以下の通りでした。ニッケル・軸受等リン・添加剤カルシウム、ナトリウム・外部混入異物前回に比較して計数汚染度はNAS級から等級に変化はなく、重量汚染度は.mg/mlから.mg/mlと同程度であり、良好でした。
報告№107-4501 報告№107-4501 | 分析№107-00016 分析№107-00016 | 107-00016 | 圧油集油槽の混水リレーが動作したため、使用油に問題がないか確認する。分析の結果、全てのデータが良好であることから、および汚染状態が良好であることが確認され、この油は継続使用可能と判断します。尚、IRの結果で新油と異なるピークが確認され、添加タービン油であるダフニータービンに含まれている酸化防止剤の吸収が確認されていないことから、油名とIRスペクトルパターンに相違が確認されるため、油名を再度ご確認下さい。
報告№108-5071 報告№110-00397 | 分析№108-02721 分析№110-001805 | 110-001805 | 潤滑油は継続続使用可能な状態にあるものの、今後は障害予防を目的に以下の対策を推奨します。追加分析消泡性能が低下した場合、ギヤ歯面での油膜形成に影響が出て摩耗の発生が進展することがあります。今後は消泡性能低下の影響により摩耗が進展する可能性がありますので、フェログラフィーおよびSOAPを追加することを推奨します。分析周期の短縮今後、全酸価の上昇が予測されますので、同様に分析周期を短縮して傾向監視を強化することを併せて推奨します。分析結果全酸価が上昇していました。泡立ち試験の結果、消泡性能が低下していることが確認されました。粘度粘度はmm/sと新油値mm/sに比較して、粘度変化率は-％で、当社推奨の管理限界値である±％以内にあり、良好と判断します。泡立ち試験泡立ち試験は-と新油に比較して高い値でした。水分は.ppmと当社推奨の管理限界値の以下であり、良好と判断します。全酸価全酸価は.mgKOH/gと新油値.mgKOH/gに比較して高いものの、IRの結果で油劣化の兆候を示すカルボン酸の吸収が確認されていないことから、良好と判断します。
報告№107-0366 報告№108-0493 | 分析№107-01900 分析№108-03536 | 108-03536 | 濾過前の試料油を分析した結果、前回に比較して重量汚染度がmg/mlからmg/mlに減少したものの、処置領域にありました。D－SOAPの結果、前回に比較して油の添加剤成分であるバリウムがppmからに減少したものの、やや高い値でした。フィルタ表面の異物観察で表面が茶褐色になっていました。D-SOAPで油の添加剤成分であるバリウムが検出されたことから、汚染度が高い原因は、油の添加剤成分の析出によるものと考えられます。このスラッジは、粘着性があり、バルブ類の動作障害を発生することが懸念されます。これらの障害発生に対する弊害を勘案の上、当社製清浄分散剤TS－の投与と濾過を推奨します。
報告№109-09136 報告№110-00560 | 分析№109-001160 分析№110-002497 | 110-002497 | Iカップリング発光分光分析供試のディーゼルエンジン油を分析した結果、検出された金属元素は、SOAPの結果表に示すように、鉄、銅、錫、リン、亜鉛、カルシウム、アルミニウム、ナトリウム、マグネシウムでした。これら検出された金属元素から発生箇所を推定すると、鉄、銅、錫・エンジン部品リン、亜鉛、カルシウム・オイル添加剤アルミニウム、ナトリウム、マグネシウム・外部混入異物であると思われます。このうち、機械部品が摩耗したと思われる元素はのグループです。フェログラフィー摩耗粒子分析結果から観察された粒子は、潤滑状態が正常な場合に発生する摩耗粒子異物の切削作用で発生する切削粒子でした。潤滑状態と摩耗形態異常摩耗の早期発見パラメータとして摩耗粒子を定量化して評価するフェログラフィーのIs値は、前回のの乗からの乗に桁低下し、潤滑状態が安定していることを示していました。これらの結果から、シリンダ、ピストンリング、クランクメタルの摺動部は、正常な潤滑状態であるマイルド摩耗、異物による切削摩耗が発生していることが分かりました。切削摩耗は、他の摩耗形態に比較して摩耗進行速度が速く注意が必要で、定期的なトライボ診断による状態監視が必要と考えます。切削摩耗の原因となる混入異物が残留している場合、この異物により切削摩耗が継続して発生する可能性があります。計数汚染度前回同様に計数汚染度はNAS級以上と汚染されていました。フィルタ表面の異物観察ですす、鉄錆、砂等が観察されたことから、汚染度が高い要因は、摩耗、エンジンオイルの反応生成物、そして外部混入異物の影響と思われます。粒度分布粒度分布は.～μmの範囲にあり、.μmにピークが確認されました。前回に比較して水分は.ppmからppmに増加し、当社推奨の管理限界値を超えていました。今後、水分の影響でエンジン内部に錆が発生し、その影響で摩耗が発生する懸念があります。潤滑油および対象設備は継続使用可能な状態にあると判断します。なお、今後延伸化に向けて実施すべき対策は、以下の点を推奨します。更油或いは部分更油による水分濃度の調整水分の影響により金属表面で腐食摩耗が発生し、発生した鉄錆等の粒子が潤滑部に噛み込み摩耗が進行することがありますので、更油或いは部分更油などの方法により相対的に水分濃度を低くすることを推奨します。定期的な分析エンジン内部の摩耗の進行を監視するため、定期的に分析を実施し、摩耗の進行状況を確認する。
報告№108-0411 報告№110-00415 | 分析№108-02744 分析№110-001900 | 110-001900 | 潤滑油および軸受は継続使用可能な状態にあるものと判断します。なお、粘度が若干低下傾向を示していることから、以下の対策を推奨します。新油の粘度の確認粘度が低い原因を確認するため、貴発電所で使用している新油がある場合は、新油の粘度を再評価することを推奨します。分析結果粘度の低下が確認されました。粘度粘度は.mm/sと新油値mm/sに比較して、粘度変化率は-％で、当社推奨の管理限界値である±％以内にあるものの、低下していました。水分はppmと当社推奨の管理限界値の以下であり、良好と判断します。全酸価全酸価は.mgKOH/gと新油値に比較して高いものの、IRで油劣化の兆候を示すカルボン酸の吸収が確認されていないことから、良好と判断します。IRIRの結果、油劣化の兆候を示すカルボン酸の吸収が確認されていないことから、良好と判断します。RBOTRBOTはminと当社推奨の管理限界値のmin以上であり、良好と判断します。は良好と判断します。計数汚染度計数汚染度はNAS級と当社推奨の管理限界値のNAS級以内であり、良好と判断します。重量汚染度は.mg/mlと当社推奨の管理限界値のmg/ml以内であり、良好と判断します。機器の潤滑状態機器の潤滑状態は正常と判断します。SOAPSOAPの結果、油の添加剤成分であるリンがppm、外部から混入したと思われホウ素がppm検出されました。軸受の摩耗を示す錫が検出されていないことから、良好と判断します。D－SOAPD－SOAPの結果、外部から混入したと思われるナトリウムが検出されました。軸受の摩耗を示す錫が検出されていないことから、良好と判断します。フェログラフィー異常摩耗の早期発見パラメータであるフェログラフィーのIs値が.と良好の範囲にあり、潤滑状態は正常と判断します。
報告№109-09337 報告№109-09337 | 分析№109-002279 分析№109-002279 | 109-002279 | 潤滑油および本軸受は継続使用可能な状態にあると判断できますが、フレッティングにより発生した赤錆が軸受軌道面に噛み込み、フレーキングへ進展することが懸念されるため、定期的に分析を実施し、摩耗の進行状況を確認することを推奨します。次回の採油時期を、油量リットルと過程して理論的に求めたところ、使用時間が最短で約時間経過後となりました。この時間は、油中汚染物が均一になるために必要とする時間であり、この時間を経過すれば、再分析の結果から潤滑状態の傾向を確認することが可能となります。今回計算した理論時間を参考に次回採油時期を検討されることを推奨します。尚、外部混入異物は分析データに影響を及ぼす場合があります。採油時には、外部から異物が混入しないように、極力注意して採油することが必要です。
報告№109-09136 報告№112-00162 | 分析№109-001160 分析№112-000656 | 112-000656 | 軸受は継続使用可能な状態にあると判断します。但し、SOAPの銅濃度が高いことから、以下の対策を推奨します。定期的な分析摩耗および油劣化の進行を監視するため、定期的に分析を実施することを推奨します。傾向監視のための次回採油時期は、最短で約時間となります。この時間は、油中汚染物が均一になるために必要とする時間であり、この時間を経過すれば、再分析の結果から状態の傾向を確認することが可能となりますので、これを参考に次回分析時期を検討されることを提案します。フェログラフィーIs値は異常摩耗の早期発見パラメータのつで、摩耗粒子を定量化するために用います。前回に比較してIs値はのマイナス乗から変化はなく、潤滑状態は正常と判断できます。Iカップリング発光分光分析【SOAP／D－SOAP】検出された金属元素は、銅、リン、亜鉛、ナトリウムが検出されました。これらの検出された金属元素から発生箇所を推定すると銅・軸受等リン、亜鉛・オイル添加剤ナトリウム・外部混入異物であると思われます。このうち、機械部品が摩耗したと思われる元素はのグループです。銅の溶出前回と同様にSOAPで銅がと比較的高い値であることから、銅を使用した箇所の溶出が発生していると考えられます。銅の溶出箇所は、貴社ご提供の図面からデフレクターとバッフル、或いは流体継ぎ手のスクイ管、潤滑油冷却器の冷却管などが考えられます。これらの部品が選択的に溶出しているものと思われます。これらの部品の中でもデフレクターとバッフルは、オイルシールの役目を果たしていることから、溶出が継続した場合、シャフトとのギャップが増大し、油漏れの原因になると思われます。さらには油面低下により潤滑不良が発生することが懸念されるため、巡視の際には、油漏れと油面の低下に注意を払う必要があります。銅の溶出は、潤滑油に使用されている亜鉛系添加剤と銅の反応により溶出することが知られています。銅濃度の増加は、別紙鉱油の酸化に対する金属触媒の影響に示すように濃度の増加とともに酸化速度が加速しますので、注意が必要です。前回に比較して計数汚染度はNAS級からNAS級にランク低下し、良好でした。分析結果は良好と判断します。計数汚染度計数汚染度はNAS級と当社推奨の管理限界値のNAS級以内にあり、良好と判断します。重量汚染度は.mg/mlと当社推奨の管理限界値のmg/ml以内にあり、良好と判断します。機器の潤滑状態前回同様にSOAPの銅が高い値でした。SOAPSOAPの結果、油の添加剤成分であるリン、亜鉛が検出されました。一方、銅が検出されました。銅を使用した部分の溶出が進行していると考えられます。この溶出は検出された亜鉛系添加剤の成分と銅が反応し、溶出することが知られています。別紙鉱油の酸化に対する金属触媒の影響に示すように銅濃度が増加すると酸化速度が速まります。D－SOAPD－SOAPの結果、摩耗により発生する鉄および錫が検出されていないことから、良好と判断します。フェログラフィー異常摩耗の早期発見パラメータであるフェログラフィーのIs値がのマイナス乗と良好の範囲にあることから、潤滑状態は正常と判断します。
報告№104-0069 報告№104-0069 | 分析№104-00619 分析№104-00619 | 104-00619 | は良好と判断します。粘度は良好と判断します。粘度はmm/sと新油値mm/sに比較して、粘度変化率は-.％で、当社推奨の管理限界値である±％以内にあり、良好と判断します。水分は良好と判断します。水分はppmと当社推奨の管理限界値の以下であり、良好と判断します。全酸価は良好と判断します。全酸価は.mgKOH/gと新油値に比較して、変化はなく、良好と判断します。IRの結果、良好と判断します。IRの結果、油劣化の兆候を示すカルボン酸の吸収が確認されていないことから、良好と判断します。RBOTの結果、良好と判断します。RBOTはminと当社推奨の管理限界値のmin以上であり、良好と判断します。計数汚染度がNAS級と当社推奨の管理限界値を超えていました。今後、バルブ類の動作障害予防のため、濾過を実施されることを推奨します。計数汚染度は、NAS級と当社推奨の管理限界値を超えていました。計数汚染度はNAS級と当社推奨の管理限界値のNAS級を超えていました。重量汚染度は良好と判断します。重量汚染度は.mg/mlと当社推奨の管理目安のmg/ml以下であり、良好と判断します。機器の潤滑状態サーボシリンダ摺動面では、厳しい金属接触が発生していると考えられました。SOAPの結果は良好です。SOAPの結果、油の添加剤成分であるリンが検出されました。D－SOAPの結果は良好です。鉄、鉛、銅、外部から混入したカルシウムが、ナトリウムが検出されましたが、良好と判断します。フェログラフィーの結果、サーボシリンダ摺動面では厳しい金属接触が発生していることが考えられました。異常摩耗の早期発見パラメータであるフェログラフィーのIs値が、と良好の範囲にあるものの、摩耗粒子形態観察で、金属接触が厳しい場合に発生するシビア粒子がやや多く観察されました。
報告№107-6016 報告№107-6016 | 分析№107-00830 分析№107-00830 | 107-00830 | お客様から提供のあった経緯に関する情報は以下の通りです。前回採油を実施した際に、潤滑油の色が黒く変色していたため、油を入れ替える抜油を試みたがLしか抜けなかった。その後L補給した。前回の採油が、機器停止中にマンホールから実施しているため、油循環中に採油した場合に比較し、油中粒子の沈降の影響を受け、分析データが低濃度に出る可能性があったため、今回は停止分後に採油を実施し、軸受の潤滑状態を再確認する。分析の結果、前回に比較して計数汚染度がランク減少し、SOAP／D－SOAPの結果でメタルの主成分である錫が減少していました。前回採油後に新油をリットル補給したため、全油量をリットルとすると全油量に対して％補給したことになります。これに対して、計数汚染度の結果、～μm、～μm、～μm、μm以上のつの各レンジは大きな変化は確認されなかったものの、～μmレンジは％の減少が確認されました。新油の補給割合と油中粒子濃度の減少割合がほぼ一致していることから、今回分析データが減少傾向を示した原因は、新油の補給による可能性が高いと思われました。軸受メタルの摩耗は、前回の分析結果でメタルの摩耗深さをSOAPの錫濃度ppm、油量Lから算出しましたが、前回ご提供頂いた油量は図面上の油量でした。棒ゲージで測定したところ、油量は約Lであることが確認されたため、前回の摩耗深さを油量Lで再計算しました。錫の摩耗体積＝錫濃度×-×油量×.×÷錫密度＝×-××.×÷.＝.平均的な摩耗深さ＝摩耗体積÷摩耗面積×＝.÷.×＝再計算の結果、平均的な摩耗深さは前回のμmがμmとなり、メタルの表面粗さをsと仮定すると、メタルの摩耗は分の程度摩耗していることが確認できました。今回の錫濃度は、新油を補給した影響で減少しているため、摩耗の進行は確認されていませんが、現在の軸受の摩耗は、摩耗深さμmまで進行していると思われますので、ヶ月後に今回と同様の採油方法で採油および分析を実施し、摩耗の進行状況を確認されることを推奨します。
報告№103-0207 | 分析№103-02076 | 103-02076 | 本試験は、油中の摩耗粒子から得られる情報からベアリング軌道面の状態を推定することを目的としました。分析の結果、ベアリングの使用時間と本試料油の使用時間とが同じであると仮定した場合、ベアリング軌道面の％程度にフレーキングが発生していると推定できます。この前提条件に間違いがなければ、ベアリングは使用可能な状態にあると思われます。これらのことは、鉄濃度から計算したフレーキングの発生面積が内輪軌道面の面積の凡そ％であること。確認された摩耗粒子がμm以下の小さな粒子が支配的であること。以上のことから判断しました。但し、今後も摩耗が進行することが予想されますのでCBMによる摩耗状態の把握が必要です。計算の結果、時間以上経過すれば、いつでも採油できる状態になりますので、この時間を目安に計画を立てて管理されることを推奨します。
報告№106-0266 報告№106-0266 | 分析№106-01440 分析№106-01441 | 106-01441 | 目的トライボ診断を実施し、水車発電機細密点検に伴う劣化診断を行い、健全性を確認する。考察分析の結果、軸受は継続使用可能な状態にあると思われるものの、油中には外部から混入した異物やスラッジの発生が確認されました。このまま使用を継続した場合、異物の噛み込みにより摩耗が発生したり、スラッジの影響で軸受表面の静摩擦係数が上昇し、起動時トルクが上昇し起動開度が増加する場合があります。本試料油を採取後に更油を実施したため、油中に浮遊しているスラッジは除去されたものと思われますが、底部に沈降したり、油槽内部に付着したスラッジは更油だけでは除去されていない場合があり、更油後でも一定期間経過後に起動時のトルク上昇が発生する場合も懸念されます。更油後ヶ月以内に再度分析を実施し、摩耗の発生およびスラッジ増加の有無を確認すると共にスラッジの増加が確認された場合は、予防するためスラッジを溶解し無害化する清浄分散剤TS－の投与と濾過を実施されることを推奨します。これらのことは、計数汚染度がNAS級以上、重量汚染度がmg/mlと共に当社推奨の管理限界値を超えていたこと異常摩耗の早期発見パラメータであるフェログラフィーのIs値がの乗と高く、摩耗粒子形態観察の結果、外部から混入した鉄錆、砂が多く観察されたことD－SOAPの結果、鉄、鉛、銅、亜鉛が検出されたこと光学顕微鏡写真の結果から、茶褐色のスラッジが確認されたこと以上のことから判断しました。尚、主機停止中に潤滑油槽から採油を実施しているため、油循環中の採油に比較して油中粒子が沈降して低濃度になっている部分を採油している可能性があります。したがって、油が循環している状態で採油を実施した場合に比較して、分析データが低くなり、異常な状態を見落としてしまう可能性がありますので、今後の採油は、停止直後、或いは、油循環中に潤滑油が十分に循環している箇所から採油を実施されることを推奨します。
報告№109-09388 報告№109-09388 | 分析№109-002578 分析№109-002578 | 109-002578 | 潤滑油および本減速機は継続使用可能な状態にあると判断できますが、減速機内部では疲労摩耗の発生が確認されており、今後継続して発生することが懸念されるため、定期的に分析を実施し、摩耗の進行状況を確認することを推奨します。
報告№109-09249 報告№111-00550 | 分析№109-001747 分析№111-002530 | 111-002530 | 潤滑油および軸受は継続使用可能な状態であると判断します。但し、異種油の混入および油名が違う可能性があり、今後も摩耗の進行を傾向監視するため、以下の対策を推奨します。定期的な分析凝着摩耗の進行を監視するため、定期的に分析を実施し、摩耗の進行状況を確認することを推奨します。異種油の混入および油名の再確認有機物・有機化合物の結果、新油と異なるピークが確認されたことから、異種油の混入の有無および油名の再確認を推奨します。フェログラフィー異常摩耗の早期発見パラメータとして摩耗粒子を定量化して評価するフェログラフィーのIs値は、潤滑状態がやや厳しいの乗でした。摩耗粒子の形態で比較的多く観察された粒子は、潤滑状態が正常な場合に発生する摩耗粒子金属潤滑部が局部的に油膜切れを起して発生するシビア粒子局部的に高圧・高温となる場合に発生するフリクションポリマ外部から混入したと思われる樹脂等でした。これらの摩耗粒子が観察された場合、潤滑部で発生している摩耗形態は、正常なマイルド摩耗潤滑状態がやや厳しい凝着摩耗であり、そして局部的ではあるものの高圧・高温の箇所が発生していることも分かります。フリクションポリマは、潤滑油が摺動面に押し込められ高圧状態になると同時に、圧縮熱により高温状態になった結果、基油自身が重合反応を起こし生成することが知られています。そのため、高圧高温状態の解消がなされなければ、潤滑油の劣化が進行し、粘度上昇に因る潤滑異常に進展する場合があります。Iカップリング発光分光分析供試の潤滑油を分析した結果、検出された金属元素は、油中金属元素の結果表に示すように、鉄、鉛、銅、錫、亜鉛、カルシウム、ケイ素、ナトリウムでした。検出されたこれらの金属元素から発生箇所を推定すると鉄、鉛、銅、錫、亜鉛・軸受等カルシウム、ケイ素、ナトリウム・外部混入異物であると思われます。このうち、機械部品が摩耗したと思われる元素はのグループです。水分、汚染粒子数、汚染度物重量の各データは良好でした。有機物・有機化合物有機物・有機化合物の結果、新油と異なるピークが確認されたことから、異種油が混入したか、或いは、油名が違う可能性が考えられます。今回の分析結果だけでは異種油の特定は出来ませんが、現状では異種油等の混入が原因となる油の劣化は確認されていませんので、早急な対策を行う必要はないと思われます。分析結果特性低下特性低下に係るパラメータの分析結果は、IRチャートの結果から新油との相違点が確認されたことから異種油の混入、或いは、油名が違う可能性が考えられました。粘度粘度はmm/sと新油値mm/sに対する粘度変化率は-.％で、当社推奨の管理限界値である±％以内にあり、良好と判断します。全酸価添加油の全酸価は、油メーカによって初期値が違うため統一した管理基準を設定するのが困難であることから、当社では管理限界値を設定しておらず、新油分析値との比較及び他の分析項目の結果より全酸価の状態判断を行います。その結果、全酸価はと新油値.mgKOH/gに比較して若干高くなっていますが、IRチャートに示すように劣化の兆候として現れるカルボン酸などの有機物・有機化合物の発生が確認されていないことから、良好と判断します。酸化安定度酸化安定度はminであり、当社推奨の管理限界値のmin以上であることから良好と判断します。有機物・有機化合物有機物・有機化合物は、IRチャートによる新油分析値との比較の結果、cm-付近に劣化の兆候を示すカルボン酸の吸収が確認されていないことから、良好と判断します。但し、別紙IR吸収パターンの相違から分かるように、新油と異なる有機物・有機化合物の存在が確認されました。色相はL.であり、新油値のL.に比較して変化はないことから、良好と判断します。汚染に係るパラメータの分析結果は良好と判断します。水分はppmであり、当社推奨の管理限界値の以下であることから良好と判断します。汚染粒子数はNAS級であり、当社推奨の管理限界値のNAS級以内であることから良好と判断します。汚染度物重量は.mg/mlであり、当社推奨の管理限界値のmg/ml以内であることから良好と判断します。摩耗フェログラフィーによる摩耗粒子の観察の結果、潤滑状態が正常な場合に発生する摩耗粒子、金属潤滑部が局部的に油膜切れを起して発生するシビア粒子、局部的に高圧・高温となる場合に発生するフリクションポリマ、外部から混入したと思われる樹脂等が比較的多く観察されました。異常摩耗の早期発見パラメータであるフェログラフィーのIs値がの乗とやや高く、摩耗粒子の形態観察の結果、潤滑状態が正常な場合に発生する摩耗粒子、金属潤滑部が局部的に油膜切れを起して発生するシビア粒子、局部的に高圧・高温となる場合に発生するフリクションポリマ、外部から混入したと思われる樹脂等が比較的多く観察されました。金属濃度SOAP法により金属濃度を測定した結果、潤滑箇所で発生する金属接触によって検出される銅、亜鉛が共にppm、外部から混入したと思われるケイ素がppm検出されました。金属濃度酸溶解法により金属濃度を測定した結果、潤滑箇所で発生する金属接触によって検出される鉄が、鉛、銅、錫、亜鉛が共に、外部から混入したと思われるカルシウムが、ナトリウムが、マグネシウムが僅かに検出されましたが良好と判断します。
報告№108-6552 報告№108-6552 | 分析№108-02855 分析№108-02855 | 108-02855 | 精点Aを実施し、前回データと照合した結果、油中粒子の増加が確認されています。油中の粒子濃度は、油膜破断による発生や、油槽内などでの沈降が均衡したところで一定、いわゆる平衡状態になりますが、このバランスが崩れると増加する場合と減少する場合とに分かれます。増加した場合は、発生と減少の均衡が崩れ、摩耗の発生や外部混入が始まったことを示し、またこれとは反対に、減少した場合は発生量が減少しているか、或いは、減少量が大きくなっていることを示し、特に減少は、汚染状態や潤滑状態が良好であることを示唆しています。今回は、油中粒子の増加が確認されています。油中粒子が増加した理由は、摩耗が僅かに進行したと考えられます。摩耗粒子の形態観察で異物の噛み込みなどで発生する切削粒子、金属接触が厳しい場合に発生するシビア粒子が若干観察されていることから、摩耗形態は切削摩耗と凝着摩耗が混在していることが確認できます。特に切削摩耗は、異物が混入していない状態に比較して、摩耗進行速度が速く注意が必要です。但し、前回から今回採油まで更油を実施しておらず、年半経過しても軸受メタルの錫濃度の増加量がと極僅かで、良好な潤滑状態が継続していたものと考えられます。したがって、今回観察された切削粒子は、前回に比較して増加しており、前回から今回までの間に発生したものと思われますが、軸受メタルの摩耗の進行速度から、今回採油時には発生が終息していた可能性が考えられます。現在、すでに摩耗が安定しているのかを確認するため、同様の採油箇所から再度採油を行い、摩耗の進行の有無を確認されることを推奨します。次回採油時期は、ヶ月程度を目処に実施されることを推奨します。今後摩耗が進行した場合、軸受メタルの摩耗程度を評価する必要がありますので、次回分析時には、油量、メタルサイズ、回転数、直近のメタル交換からの運転時間、現在の使用油の使用時間をお知らせください。これらのことは、前回に比較して、異常摩耗の早期発見パラメータであるフェログラフィーのIs値がの乗と良好の範囲にあるものの、計数汚染度はランク増加し、SOAP／D-SOAPの錫が増加していたこと以上のことから判断しています。尚、潤滑油の基本特性も良好の範囲にあることから継続使用可能と判断します。
報告№109-09136 報告№112-00130 | 分析№109-001160 分析№112-000520 | 112-000520 | 潤滑油および対象設備は継続使用可能な状態にあると判断します。但し、今後も摩耗の進行を傾向監視するため、以下の対策を推奨します。更油スラッジが発生していることから、今後バルブ類の動作障害やラインフィルタで目詰まりが発生することが懸念されるため、更油を推奨します。フィルタの点検油中の汚染度が高く、フィルタ精度が低下している可能性があることから、フィルタの点検を推奨します。フェログラフィーIs値は異常摩耗の早期発見パラメータのつで、摩耗粒子を定量化するために用います。今回のIs値はの乗であり、潤滑状態は厳しいと判断できます。摩耗粒子の形態で比較的多く観察された粒子は、潤滑状態が正常な場合に発生する摩耗粒子金属潤滑部が局部的に油膜切れを起して発生するシビア粒子でした。これらの摩耗粒子が観察された場合、潤滑部で発生している摩耗形態は、正常なマイルド摩耗潤滑状態がやや厳しい凝着摩耗であることが分かります。電子顕微鏡・X線マイクロアナリシス観察された粒子をSEM・XMAで詳細に分析した結果、粒子には鉄、クロム、マンガンが比較的多く含まれており、成分割合から粒子は主にシリンダ内壁等から発生していると推定できました。Iカップリング発光分光分析【SOAP-T】検出された金属元素は、SOAP-Tの結果表に示すように、鉄、ニッケル、リン、亜鉛、カルシウム、ナトリウム、マグネシウムでした。検出された金属元素から発生箇所を推定すると鉄・シリンダ内壁等ニッケル、リン、亜鉛、カルシウム、ナトリウム、マグネシウム・オイル添加剤であると思われます。このうち、機械部品が摩耗したと思われる元素はのグループです。計数汚染度はやや高く、重量汚染度は当社推奨の管理限界値を超えていました。D－SOAPで油の添加剤成分である亜鉛、カルシウムが検出され、フィルタ表面の異物観察で表面が茶褐色で金属片、鉄錆、砂等が観察されたことから、汚染度が高い要因は、摩耗とスラッジ、そして外部混入異物の影響と思われます。粘度、水分、酸価、IR、RBOTの各データは良好でした。
報告№109-09136 報告№110-00156 | 分析№109-001160 分析№110-000644 | 110-000644 | 潤滑油は継続使用可能な状態にあると判断します。
報告№104-0229 | 分析№104-01762 | 104-01762 | 濾過前の試料油を分析した結果、異常摩耗の早期発見パラメータであるフェログラフィーのIs値が、の乗と処置領域にあり、摩耗粒子形態観察で、摩擦熱が高い場合に発生する黒錆がやや多く観察されました。D－SOAPで、前回に比較して鉄がからppmに上昇していました。サーボシリンダ内壁、或いは、ポンプに摩耗が発生していると考えられました。今後、このまま摩耗が進行した場合、汚染度が上昇し、バルブ類の動作障害が発生する懸念があります。これらの障害発生に対する弊害を勘案の上、予防処置として早急に濾過を実施されることを推奨します。
報告№108-8027 報告№108-8027 前回の分析結果で、油の劣化が確認されたため更油を推奨した。 | 分析№108-03771 分析№108-03771 | 108-03771 | 更油後のを確認する。分析の結果、粘度低下が確認されたことから、若干燃料油が混入した可能性が考えられましたが、粘度は管理基準内であることと、水分、全塩基価、IRの各データが良好の範囲にあることからこの油は継続使用可能と判断します。また、以前使用していて油の残油は確認されませんでした。今後は本データを基に、今後管理されることを推奨します。は良好と判断します。粘度は良好と判断します。粘度はmm/sと新油値mm/sに比較して、粘度変化率は-.％で、当社推奨の管理限界値である±％以内にあり、良好と判断します。水分は良好と判断します。水分は.ppmと当社推奨の管理限界値の以下であり、良好と判断します。全塩基価は良好と判断します。全塩基価はmgKOH/gと新油値mgKOH/gより若干低いものの、良好と判断します。IRの結果、良好と判断します。IRは新油に比較して変化がないことから、良好と判断します。重量汚染度はmg/mlとなっています。重量汚染度はmg/mlとなっています。粒度分布は以下の通りです。粒度分布は、.μmにピークが確認されています。
報告№109-09136 報告№113-00518 | 分析№109-001160 分析№113-002181 | 113-002181 | 異常摩耗の早期発見のパラメータであるIs値は、レベルとやや高い値でした。但し、フェログラフィーで観察された摩耗粒子はμm以下の微小な粒子が支配的であることから、潤滑状態は良好と判断します。計数汚染度は前回のNAS級からNAS級にランク上昇し、当社推奨の管理限界値に到達していましたが、μmを超えるサイズの粒子が突出して多く、且つフィルタ残渣に鉄錆、砂等の外部混入異物が多く観察されたことから、摩耗の進展によるものではないと判断します。また、重量汚染度が比較的高いものの、その原因は粘着性の反応生成物ではなく、上述した粒径が大きな外部混入異物にあると考えられるため、ガバナー機能に問題無いと判断します。．前回同様、粘度、水分、酸価、IR、RBOTの各データは良好です。
報告№102-0129 | 分析№102-00991 | 102-00991 | 本機器のトライボ診断するためには、摩耗の進行状況を検討する必要があります。摩耗の進行状況を考慮するためには、設備油量、軸受種類、軸受サイズ、回転数、軸受の使用時間、現在使用している潤滑油の使用時間の情報が必要ですが、今回の診断では、これらの情報が不足しており、これらのことを考慮した診断が困難ですから、診断は、採油時点での潤滑状態を確認することのみとしました。又、今回の採油が、機器停止から日間経過しているため、摩耗粒子は沈降し油槽底部に沈降していると思われます。したがって、本サンプルは、摩耗粒子が均一に分散している状態で採油した時よりも低濃度な状態になっていると考えられます。尚、機器の情報をご提供いただく際には、図面もお願い致します。分析の結果、フェログラフィー、SOAP／D－SOAPを除く項目は良好でした。フェログラフィーの結果、異常摩耗を早期に発見できるパラメータであるIs値がのマイナス乗と良好の範囲にあるものの、摩耗粒子の形態観察の結果、硬い砂、鉄錆等の異物や摺動面の微小突起部の噛み込みにより発生する切削粒子、厳しい金属接触により発生するシビア粒子が見られました。切削粒子が発生する摩耗形態は切削摩耗と呼び、軸受摺動面には線状の損傷が発生します。したがって、軸受摺動面における摩耗形態は、切削摩耗により軸受表面に線状傷が発生し、その傷の影響で、金属接触が発生しシビア粒子が発生しているものと考えられます。以上のことから、軸受摺動面には線状の損傷が発生し、局部的に金属同士の接触が発生していると考えられます。但し、上記に示した通り、低濃度な部分を採油していること、及び、摩耗の進行状況を検討するための情報が不足しているため、損傷の程度を検討することができませんでした。尚、潤滑を示す粘度、水分、全酸価、IRの各データが良好であることから、この油は継続使用可能と判断します。
|  | 113-000034 | 潤滑油は水分値が高いことから、以下の対策を推奨します。軸受は継続使用可能な状態にあると判断します。但し、将来的な摩耗進行の有無を確認するために、今後も引き続き傾向監視を継続するよう推奨します。潤滑油は水分値が高いことから、錆の発生予防するために水分除去や部分更油が必要です。軸受は継続使用可能な状態にあると判断します。但し、今後も摩耗の進行を傾向監視するため、以下の対策を推奨します。水分濃度の調整水分の影響による発錆予防のため、水分除去や部分更油による水分を相対的に低下させることを推奨します。摩耗進行の監視切削摩耗、疲労摩耗の進行を監視するために、定期的に分析を実施し、進行状況を確認されることを推奨します。はフェログラフィーおよびSOAPの結果から総合的に判断した結果、継続使用は可能ですが、機器の機能を確認するためにも傾向管理が有用と考えます。フェログラフィー【定量分析：Is値】Is値は異常摩耗の早期発見パラメータのつで、摩耗粒子を定量化するために用います。今回のIs値はの乗とやや高い値でした。フェログラフィー【定性分析：摩耗粒子および摩耗形態観察】分析結果から比較的多く観察された粒子は、以下の通りでした。切削粒子・異物や金属表面の微小突起による切削摩耗により発生。疲労摩耗粒子・繰返し応力を受けて発生。観察された摩耗粒子の中でも切削粒子は、注意が必要です。切削摩耗は、他の摩耗形態に比較して摩耗進行速度が速く注意が必要で、定期的なトライボ診断による状態監視が必要と考えます。切削摩耗の原因となる混入異物が残留している場合、この異物により切削摩耗が継続して発生する可能性があります。Iカップリング発光分光分析【SOAP】検出された金属元素から発生箇所を推定すると、以下の通りでした。鉄、鉛、銅、ニッケル、錫・エンジン部品リン、亜鉛、カルシウム、マグネシウム・添加剤ケイ素、ナトリウム・外部混入異物銅を使用した箇所の溶出・摩耗SOAPの結果、銅がppm検出されたことから、銅を使用した箇所の溶出・摩耗が発生していると推定されます。亜鉛系添加剤を使用している潤滑油で銅が検出される場合、潤滑系統内でこれらの金属が亜鉛系添加剤の影響により溶出することが知られています。今回の検出は、この溶出と摩耗との双方によるものと考えられます。今後、別紙鉱油の酸化に対する金属触媒の影響に示すように濃度の増加に伴い酸化速度が速まる可能性があります。粘度、IR酸化度の各データは良好でした。水分は、と当社推奨の管理限界値を超えていました。今後、水分の影響で油槽内に錆が発生し、その影響で摩耗が発生する懸念があります。
報告№109-09136 報告№113-00386 | 分析№109-001160 分析№113-001528 | 113-001528 | 分析の結果、良好な範囲にあるものの、計数汚染度が前回同様にNAS級とやや高い値でした。今後、油中の汚染物が軸受摺動面に噛み込み摩耗が進行することが懸念されます。軸受は継続使用可能な状態にあると判断しますが、D-SOAPで前回に比較して軸受メタルの主成分である錫がppmからppmと増加していました。軸受メタルの摩耗が進行していることから、今後さらに摩耗が進行することが懸念されるため、に示す対策を推奨します。定期的な分析今後懸念される軸受メタルの摩耗進行を監視するため、定期的に分析を実施し、摩耗の進行状況を確認することを推奨します。はフェログラフィーおよびSOAP／D-SOAPの結果から総合的に判断した結果、継続使用は可能ですが、今後の機器の機能を確認するためにも傾向管理が有用と考えます。フェログラフィー【定量分析：Is値】Is値は異常摩耗の早期発見パラメータのつで、摩耗程度を定量化するために用います。前回に比較してIs値はのマイナス乗から変化はなく、低い値でした。フェログラフィー【定性分析：摩耗粒子および摩耗形態観察】分析結果から観察された全ての粒子量は少でした。Iカップリング発光分光分析【SOAP／D-SOAP】検出された金属元素から発生箇所を推定すると、以下の通りでした。検出された金属元素 分類 鉄、鉛、銅、アンチモン、錫 軸受等 リン、カルシウム、ナトリウム 外部混入異物 軸受メタルの摩耗D-SOAPの結果、前回に比較して軸受メタルの主成分である錫がppmからppmに増加していたことから、軸受メタルの摩耗が進行していることが確認されました。分析結果から軸受メタルの摩耗深さを求めました。摩耗深さは、D-SOAPの結果で得られている錫濃度ppmと油量L、そして、メタル面積の約分の程度が摩耗したと仮定して求めました。その結果、メタル表面の平均的な摩耗深さは約μmとなります。次ページ図に示すように、メタル表面の平均的な摩耗深さは前回に比較して約μmから約μmに増加しています。現状は継続使用可能と判断しますが、今後の軸受メタルの摩耗進行に注意が必要です。今後メタルの摩耗が進行して摩耗深さがメタルの表面粗さに達した場合、メタルの一部が鏡面状態となり焼付が発生することが懸念されます。メタルの表面粗さを軸受表の一般的な粗さであるsと仮定すると、今後、平均的な摩耗深さがμmに達するのは図に示すように起動回数が回と推定されました。計数汚染度は、前回に比較してNAS級から等級に変化はないものの、やや高い値でした。フィルタ表面の異物観察で金属片、鉄錆、砂等が観察されたことから、汚染度が高い要因は、摩耗と外部混入異物の影響と思われます。粘度、水分、酸価、IRの各データは、前回同様に良好でした。
報告№109-09136 報告№112-00658 | 分析№109-001160 分析№112-003021 | 112-003021 | 潤滑油は継続使用可能な状態にあると判断します。対象設備は継続使用可能な状態にあると判断します。はフェログラフィーおよびSOAP／D-SOAPの結果から総合的に判断した結果、正常な状態にあると判断します。フェログラフィー【定量分析：Is値】Is値は異常摩耗の早期発見パラメータのつで、摩耗粒子を定量化するために用います。Is値は前回に比較しての乗から乗に低下し、低い値でした。フェログラフィー【定性分析：摩耗粒子および摩耗形態観察】分析結果から観察された全ての粒子量は少でした。Iカップリング発光分光分析検出された金属元素から発生箇所を推定すると、以下の通りでした。銅、ニッケル、錫・エンジン部品リン、亜鉛、カルシウム・添加剤ナトリウム・外部混入異物重量汚染度はmg/mlでした。n－ペンタン不溶解分n－ペンタン不溶解分は.mass%でした。粘度、水分、酸価、塩基価の各データは、前回同様に良好でした。
報告№107-0366 報告№113-00587 | 分析№107-01900 分析№113-002478 | 113-002478 | 濾過前の試料油を分析した結果、計数汚染度は前回同様にD級とやや不良領域にありました。D-SOAPの結果、前回同様に鉄、バリウムが比較的多く検出されました。汚染度フィルタ表面の異物観察で表面が茶褐色で鉄錆等が観察されたため、汚染度が高い要因は、摩耗とスラッジ、そして外部混入異物の影響と考えられます。油の添加剤成分の析出前回同様にD-SOAPでバリウムが比較的高いことから、油の添加剤成分の析出によるスラッジが発生していると思われます。このスラッジにより油膜形成に影響を及ぼす場合もあります。これらの障害発生に対する弊害を勘案の上、濾過およびヶ月以内に再分析を実施し、摩耗の進行状況および汚染度を確認することを推奨します。
報告№109-09501 報告№109-09501 | 分析№109-003102 分析№109-003102 | 109-003102 | ちょう度値はと新グリース値に比較して上昇し、当社推奨の管理上限値であるを超えていることから、軟化していることが分かりました。軟化したグリースを使用した場合、グリースの漏洩や軸受等で油膜切れが発生することが懸念されるため、グリースを交換されることを推奨します。有機物・有機化合物で検出されたピークには新グリースと異なるピークが検出されました。グリースは以下の対策が必要です。グリースを交換されることを推奨します。グリース名が違うか、或いは、異種グリースが混入した可能性が考えられますので、グリース名、異種グリース混入の可能性を確認する必要があります。≪状態監視とパラメータ≫分析の目的および各分析のパラメータは以下の通りです。特性低下目的：グリースの分析結果から、グリースの物理的性状や劣化傾向などを確認する。全酸価JISK赤外線吸収スペクトルJISKちょう度JISK滴点JISK摩耗目的：グリース中の摩耗粒子を分析する事により、回転・摺動部の潤滑状態、摩耗劣化の程度、余寿命などを解析する。摩耗診断電子顕微鏡観察JISKX線マイクロアナリシス油中金属濃度）JISK≪分析結果≫特性低下全酸価：良好全酸価.mgKOH/gは新油値の.mgKOH/gに比較し高くはあるものの、有機物・有機化合物試験の結果で油劣化の兆候を示すカルボン酸の吸収が見られないことから問題は無いと判断します。赤外線吸収スペクトル：良好ちょう度：良好ちょう度値と当社推奨の管理限界値であるを超えていました。滴点：良好滴点はと新油値のに比較し変化はないことから問題は無いと判断します。摩耗摩耗診断電子顕微鏡観察・X線マイクロアナリシス：今回は実施していません。油中金属濃度：今回は実施していません。
|  | 113-001731 | 潤滑油および対象設備は継続使用可能な状態にあると判断します。但し、今後の摩耗進行の有無を確認するためにも傾向監視を継続することが有効です。定期的な分析今後懸念される凝着摩耗の進行を監視するため、定期的に分析を実施することを推奨します。はフェログラフィーおよびSOAP-Tの結果から総合的に判断した結果、継続使用は可能ですが、機器の機能を保持するためにも傾向管理が有用と考えます。フェログラフィー【定量分析：Is値】Is値は異常摩耗の早期発見パラメータのつで、摩耗粒子を定量化するために用います。Is値はの乗と、やや高い値でした。フェログラフィー【定性分析：摩耗粒子および摩耗形態観察】分析結果から比較的多く観察された粒子は、以下の通りでした。正常な摩耗粒子・潤滑状態が正常なマイルド摩耗により発生。シビア粒子・潤滑状態がやや厳しい凝着摩耗により発生。金属潤滑部が局部的に油膜切れを起していると考えられます。黒錆・潤滑状態がやや厳しい凝着摩耗により発生。局部的に金属接触が厳しく、且つ、高い摩擦熱が発生していると考えられます。観察された摩耗粒子の中でもシビア粒子、黒錆は、将来的な異常摩耗の進行に繋がる可能性を示唆しているため、傾向監視が必要と思われます。詳細は、別紙傾向監視が必要な摩耗粒子をご覧ください。Iカップリング発光分光分析【SOAP-T】検出された金属元素から発生箇所を推定すると、以下の通りでした。鉄、鉛、銅、クロム、錫・エンジン部品等リン、亜鉛、カルシウム、マグネシウム、ホウ素・添加剤アルミニウム、ナトリウム・外部混入異物粘度、水分、塩基価の各データは良好でした。
報告№107-4530 報告№107-0288 | 分析№107-01164 分析№107-01525 | 107-01525 | 濾過前の試料油を分析した結果、摩耗粒子形態観察でμm以下の鉄系摩耗粒子が多く観察されました。D－SOAPの結果、前回に比較して鉄がから変化はないものの、高い値でした。主にサーボシリンダ内壁やポンプ内部で摩耗が発生している可能性が考えられます。過去回の分析で計数汚染度はNAS級と良好の範囲にあり、等級に変化はないことから、現在のところ、摩耗は安定していると判断します。但し、今後異常摩耗に進展し、計数汚染度がやや不良のNAS級に到達した場合、バルブ類の動作障害やフィルタの目詰まり等が発生することが懸念されます。これらの障害発生に対する弊害を勘案の上、念のため、ヶ月後に再度分析を実施し、汚染状況及び摩耗の進行状況を確認されることを推奨します。
報告№8624 | 分析№98-01959 | 9801959 | 本試験は、軸受潤滑油を分析し油劣化状況および機器の潤滑状態を確認することを目的としました。を示す粘度、全酸価、それぞれの分析データを新油値および当社推奨の管理基準値と比較しました。その結果、以下のことが確認されました。粘度はmm/sと新油値のmm/sに比較して、％の増加量であり、当社が推奨する管理限界値の新油値±％以内にあることから良好と判断します。全酸価は.mgKOH/gと新油値の.mgKOH/gに比較して、大きな変化はなく良好と判断します。を示す粘度、全酸価の各データは良好であり、この油は継続使用可能と判断します。を知るために実施した計数汚染度、重量汚染度の結果、計数汚染度はNAS級以上、重量汚染度はmg/mlでした。軸受の摩耗状態ベアリングの摩耗状態を知るために実施したフェログラフィーおよびSOAP／D－SOAPの結果、以下のことが分かりました。油中の摩耗粒子をフェログラフィー法により観察した結果、油膜が正常に形成されている場合に発生するμm以下の粒子等の小さな粒子が支配的でした。μm以下のプレート状の粒子が若干見られました。フェログラフィー法で観察された摩耗粒子を電子顕微鏡およびX線分析装置により詳細に分析しました。その結果、μm以下のプレート状粒子は写真に示すとおり鉄、クロム、マンガンを含んでおり、ベアリング鋼と推定され、転動体、インナーレースおよびアウターレースが摩耗して発生したものと考えられました。また、μm以下のラビング粒子は、写真およびに示すように鉄、鉛、マンガンを含んでおり、ベアリングの保持器の摩耗により発生したものと推定されました。油に溶解している添加剤成分および小型粒子を分析できる油中金属元素濃度分析より分析しました。その結果、摩耗により発生する鉛、銅ppm、油の添加剤成分であるリンppm検出されました。大型粒子を分析できる油中金属元素濃度分析により分析しました。その結果、摩耗により発生する鉄、鉛ppm、油の添加剤成分が析出して発生するリン、夾雑物のカルシウム、ナトリウム検出されました。以上のことから、以下のラビング粒子とμm以下のプレート状粒子が支配的であることから、ベアリングの摩耗状態は良好と判断します。なお、摩耗の発生箇所は、電子顕微鏡およびX線分析の結果から、転動体、アウターレース、インナーレースの摺動面、および保持器の摩耗が発生しているものと考えられます。
報告№109-09014 報告№109-09014 | 分析№109-000345 分析№109-000349 | 109-000349 | 、汚染度、軸受の潤滑状態を確認する。今回の採油は、対象設備の停止中に排油口から実施しているため、別紙油中粒子の沈降の影響に示すように、沈降の影響を受けて分析データが高濃度に出る可能性があります。今回の分析は、以上のことを踏まえて結果を検討します。分析の結果、今回の採油が高濃度になっていると思われる対象設備停止中の排油口から行われた採油にもかかわらず、全てのデータが良好の範囲にありました。このことから、機器の潤滑状態は正常であり、この油は継続使用可能と判断します。
報告№109-09136 報告№113-00509 | 分析№109-001160 分析№113-002125 | 113-002125_date140203 | 対象設備は継続使用可能と判断します。但し、メタル主成分の錫が微量ですが検出されたことから、以下の対策を推奨します。対策定期的な分析今後懸念される摩耗の進行を監視するため、定期的に分析を実施することを推奨します。前回に比較して、異常摩耗の早期発見のパラメータであるIs値は-レベルから変化はないものの、摺動部の摩耗が認められたため、定期的に潤滑油分析を実施し、摩耗推移を監視することが有用と考えます。また、フェログラフィーで摩耗粒子を含んだ反応生成物が観察されましたが、微小サイズであり、継続使用に問題はないと判断します。メタルの摩耗程度SOAP-Tの結果、メインメタルやクランクピンメタルの主成分である錫が検出されました。前回の分析後から今回分析までの補給油量から、別紙補給量を考慮した金属濃度推定の考え方により、油消費量を考慮して前回から今回までの錫の増加量を計算すると、マイナスとなることから、摩耗は安定していると考えられます。但し、前回までの累積錫濃度から、メタルのあたり面がどの程度摩耗したかを求めたところ、平均的な摩耗深さは.μmとなりました。一般的にホワイトメタルのオーバーレイ厚さは、薄くてもμm程度となっていますが、計算によって求めた摩耗深さはオーバーレイ厚さの約%となっており、今後の摩耗推移の監視が必要と考えられます。カム・カムロールの摩耗カム・カムロールの主成分であるクロムが検出されました。前回の分析後から今回分析までの補給油量から、別紙補給量を考慮した金属濃度推定の考え方により、油消費量を考慮して前回から今回までのクロムの増加量を計算すると、ppmとなりました。このクロム増加量を前回までの累積クロム濃度に積算し、摩耗体積を求めると、約cmでした。少量であることから、継続使用に問題はありませんが、カム・カムロールの摩耗が若干発生していると推定されるため、今後もクロム濃度推移の監視が有用です。シリンダライナ、ピストンリングの摩耗SOAP-Tで鉄がppm検出され、フェログラフィーで鉄系のシビア粒子が観察されたことから、鉄を主成分とした部品、例えばシリンダライナやピストンリング等が摩耗している可能性があります。前回の分析後から今回分析までの補給油量から、別紙補給量を考慮した金属濃度推定の考え方により、油消費量を考慮して前回から今回までの鉄の増加量を計算すると、.ppmとなりました。この鉄増加量を前回までの累積鉄濃度に積算し、摩耗体積を求めると約cmと推定されます。異常摩耗を示す大型摩耗粒子は観察されていないことから、シリンダライナおよびピストンリング等は継続使用可能な状態にあると判断しますが摩耗量が多いことから、今後の摩耗推移の監視が必要と思われます。粒度分布は.～.μmの範囲にあり、中心粒径は.μmでした。μm以下の粒子が多いことから、燃焼時に発生したすすが主体であると推定されます。
報告№109-09136 報告№112-00564 | 分析№109-001160 分析№112-002336 | 112-002336 | 潤滑油の劣化はなく、汚染度は良好な範囲にあることから、継続使用可能と判断します。軸受は継続使用可能な状態にあると判断します。但し、将来的な摩耗進行の有無を確認するためにも傾向監視を継続することが有効です。定期的な分析今後懸念される切削摩耗、疲労摩耗、そして凝着摩耗の進行を監視するため、定期的に分析を実施することを推奨します。傾向監視のための次回採油時期は、最短で約時間となります。この時間は、油中汚染物が均一になるために必要とする時間であり、再分析により状態を確認するには、この時間以上の時間が経過すれば可能になりますので、次回採油時期はこのことを参考に検討されることを提案します。はフェログラフィーおよびSOAP-Tの結果から総合的に判断した結果、継続使用は可能ですが、機器の機能を確認するためにも傾向管理が有用と考えます。フェログラフィー【定量分析：Is値】Is値は異常摩耗の早期発見パラメータのつで、摩耗粒子を定量化するために用います。今回のIs値はの乗とやや高い値でした。フェログラフィー【定性分析：摩耗粒子および摩耗形態観察】分析結果から比較的多く観察された粒子は、以下の通りでした。切削粒子・異物や金属表面の微小突起による切削摩耗により発生。疲労摩耗粒子・繰返し応力を受けて発生。黒錆・潤滑状態がやや厳しい凝着摩耗により発生。金属接触が厳しく、且つ、高い摩擦熱が発生していると考えられます。フリクションポリマ・局部的に高圧・高温となる場合に発生。観察された摩耗粒子の中でも切削粒子、黒錆は、将来的な摩耗の進行に繋がる可能性を示唆しているため、傾向監視が必要と思われます。摩耗形態の中でも切削摩耗は摩耗進行速度が速く、転がり軸受でこの摩耗形態が発生した場合には寿命が分の程度に低下することも知られており、切削摩耗により生じた軌道面の損傷が起点となって転がり軸受の寿命となるフレーキングに進展することから傾向監視による経過監視が必要です。切削摩耗の発生原因となる混入異物が残留している場合、この異物により切削摩耗が継続して発生する可能性があります。黒錆は、凝着摩耗に分類されます。この摩耗粒子は、軸受軌道面で凝着、破断を繰り返し、この過程で生じる移着粒子が成長して摩耗粒子となります。そのため、軸受軌道面では局部的に油膜切れが発生していることを示しています。この状態が継続した場合、摩耗粒子のサイズは徐々に大型化していき、設備の損傷に至る場合がありますので、傾向監視が必要です。Iカップリング発光分光分析【SOAP-T】検出された金属元素から発生箇所を推定すると、以下の通りでした。鉄、銅・軸受等リン・添加剤カルシウム、ナトリウム・外部混入異物計数汚染度、重量汚染度は共に良好でした。粘度、水分、酸価、IR、RBOTの各データは良好でした。
報告№109-09448 報告№109-09448 | 分析№109-002879 分析№109-002879 | 109-002879 | 摩耗状態異常摩耗の早期発見パラメータであるフェログラフィーのIs値は、潤滑状態がやや厳しい状態にあることを示すの乗ですが、点検を要する摩耗粒子が観察されておらず、現在のところ継続使用は可能な状態にあると判断できます。この状態で検出された油中金属は、その多くが鉄であり、これらは摩耗粒子の観察結果から疲労摩耗であることが分かりました。疲労摩耗は、スパイラルベベルギヤの歯面で発生していると推定されますが、発生箇所が歯面の微小領域であることから現在のところ継続使用は可能と判断できます。バックラッシ減速機の構造から、最も負荷が大きく、摩耗が進行しやすい箇所をスパイラルベベルギヤとスパイラルベベルピニオンと推定し、この部分のバックラッシを求めました。提供していただいた図面には歯幅が記載されておらず、また、更油後の稼働時間も不明であったため、歯幅mmと、更油後の稼働時間を時間と仮定してバックラッシを計算しました。その結果、減速機のギヤ歯面に摩耗が集中していたと仮定した場合、バックラッシの増加は初期値からμm増加したと推定されました。バックラッシ増加分の上限値はメーカにより差異はあるものの、当社が推奨するバックラッシは一般に推奨されるμmを目安にしており、今回のデータはこの値に比較して十分に小さい値であることがわかります。汚染度計数汚染度がNAS級とやや汚染されていました。汚染度が高い要因は、摩耗によるものと思われます。を示す粘度、水分、全酸価、IRの各データは良好でした。結論ゲート機器の潤滑箇所の摩耗診断分析結果から摩耗が発生している箇所はギヤ歯面であり、摩耗形態は疲労摩耗であることが分かりました。この摩耗形態は、ギヤ歯面に荷重が繰り返しかかることにより、歯面の表面下で材料が疲労して剥離します。歯面に加わる荷重が過大である場合、観察される摩耗粒子は今回より大きな粒子が発生します。分析結果から推定されたバックラッシの増加分はμmでしたが、このバックラッシは、一対の歯車の噛み合いを円滑にするための、ピッチ円周上での歯面間の遊びです。この値が過大になると振動や騒音の原因となるため、ギヤの摩耗状態を判断するためには重要なパラメータです。今回観察された摩耗粒子は、μmサイズの微小な粒子が支配的であることから、バックラッシの値は小さいと判断できます。バックラッシの計算時に仮定した稼働時間や歯幅などの数値が正確であれば、本減速機は継続使用可能と判断できます。整備の必要な箇所の検討整備が必要な箇所は、本分析結果から確認されませんでした。しかし、分析結果から僅かではありますがギヤの摩耗が進行していることが確認されていますので、今後は定期的に潤滑油分析を実施し、その結果から摩耗の進行状況を確認することにより、整備の必要の有無を監視する方法が有用と思われます。潤滑油の劣化度診断一般的に潤滑油が劣化した場合、油の外観は黒褐色になり、粘度や全酸価が上昇しスラッジ等が発生します。また、その過程では劣化の兆候を示すカルボン酸の吸収がIRで確認できます。今回のは、全てのデータが良好の範囲にあり、潤滑油の劣化は確認されなかったことから、継続使用可能であり、交換の必要はないと判断します。潤滑管理の方法現在の潤滑油は年使用していますが、年間使用したにもかかわらず劣化が確認されなかったことから、本設備の潤滑油は少なくても更油後年間は使用できることが分かりました。潤滑油の交換時期の判断は、今回の分析だけでは予測することは困難ですが、定期的に分析を実施し、その結果の傾向から劣化の進行状況を確認することで容易に可能になります。現在のところ潤滑部は継続使用可能な状態にあると思われますが、今後は疲労摩耗が進行する場合がありますので、定期的に分析を実施し、摩耗の進行状況を確認されることを推奨します。次回分析の時期を理論的に求めたところ、最短で約時間となります。この時間は、油中汚染物が均一になるために必要とする時間であり、この時間を経過すれば、再分析の結果から状態の傾向を確認することが可能となりますので、これを参考に次回分析時期を検討されることを推奨します。尚、定期的な分析を実施する際には、に関する分析項目の実施を推奨します。今回の分析結果からは、油劣化の進行は確認されていませんが、定期的な分析により潤滑油の交換時期を管理することが可能となります。は良好と判断します。粘度粘度はmm/sと新油値mm/sに比較して、粘度変化率は-％で、当社推奨の管理限界値である±％以内にあり、良好と判断します。水分はppmと当社推奨の管理限界値の以下にあり、良好と判断します。全酸価全酸価は.mgKOH/gと新油値.mgKOH/gに比較して変化はなく、良好と判断します。IRIRの結果、油劣化の兆候を示すカルボン酸の吸収が確認されていないことから、良好と判断します。計数汚染度はやや高い値でした。計数汚染度計数汚染度はNAS級と当社推奨の管理限界値のNAS級以内にあるものの、やや高い値でした。重量汚染度は.mg/mlと当社推奨の管理限界値のmg/ml以内にあり、良好と判断します。機器の潤滑状態摩耗粒子の形態観察の結果、疲労摩耗粒子、局部的に高圧・高温となる場合に発生するフリクションポリマが比較的多く観察されました。SOAPによる油中金属濃度SOAPによる油中金属濃度の結果、鉛、ニッケル、油の添加剤成分であるリン、外部から混入したと思われる亜鉛が検出されました。SOAPによる油中金属濃度SOAPによる油中金属濃度の結果、鉄、油の添加剤成分であるリン、外部から混入したと思われる亜鉛、カルシウム、ナトリウムが検出されました。摩耗粒子診断異常摩耗の早期発見パラメータであるIs値がの乗とやや厳しい範囲にあり、摩耗粒子の形態観察の結果、疲労摩耗粒子、局部的に高圧・高温となる場合に発生するフリクションポリマが比較的多く観察されました。
報告№109-09136 報告№112-00076 | 分析№109-001160 分析№112-000202 | 112-000202 | 潤滑油および軸受は継続使用可能な状態にあると判断します。但し、今後も摩耗の進行を傾向監視するため、以下の対策を推奨します。定期的な分析凝着摩耗の進行を監視するため、定期的に分析を実施し、分析データによる摩耗の進行状況を確認することを推奨します。軸受メタルの情報提供今後軸受メタルの摩耗が進行した場合、摩耗程度を評価する必要がありますので、次回分析時には、メタルサイズ、回転数、直近のメタル交換からの運転時間をお知らせください。フェログラフィーおよびSOAP-Tの結果から総合的に判断した結果、やや厳しい状態にあると考えられます。フェログラフィー【Is値】Is値は異常摩耗の早期発見パラメータのつで、摩耗粒子を定量化するために用います。今回のIs値はの乗とやや高い値でした。フェログラフィー【摩耗粒子および摩耗形態】分析結果から観察された粒子は、以下の通りでした。正常な摩耗粒子・潤滑状態が正常なマイルド摩耗により発生。鉄錆、砂等・外部から混入したと考えられます。Iカップリング発光分光分析【SOAP-T】検出された金属元素から発生箇所を推定すると、以下の通りでした。鉄、銅、錫、亜鉛・軸受等カルシウム、アルミニウム、ナトリウム・外部混入異物このうち、機械部品が摩耗したと思われる元素はのグループです。メタルの摩耗分析結果から軸受メタルの摩耗深さを、以下の条件を仮定して求めました。分解点検から今回までに更油を実施していない場合の仮定した錫濃度ppm・当社の経験からメタル面積の約分の程度が摩耗した・更油後の錫濃度を・摺動面の面積をcmその結果、メタル表面の平均的な摩耗深さはμmとなり、メタルの表面粗さを軸受表面の一般的な粗さであるsと仮定すると、約分の程度が摩耗していると推定されます。余寿命分解後.時間で摺動面の表面粗さがμm摩耗したと考えられ、余寿命を計算すると時間と推定されます。この余寿命は、軸受摺動面の表面粗さがμmとなる鏡面状態になり、起動・停止時に油膜が形成されにくい状態を示します。仮定している部分がありますので、参考値としてお考え下さい。計数汚染度はNAS級とやや高い値でした。フィルタ表面の異物観察で鉄錆、砂等が観察されたことから、汚染度が高い要因は、摩耗と外部混入異物の影響と思われます。粘度、水分、酸価、IRの各データは良好でした。
報告№108-5071 報告№111-00708 | 分析№108-02721 分析№111-003579 | 111-003579 | 粘度および消泡性能の低下が確認されました。今後は障害予防を目的に以下の対策を推奨します。更油、或いは、部分更油粘度が低下していたことから、今後適正な粘度範囲で使用していない場合、ギヤ歯面やベアリング軌道面で油膜切れが発生し、摩耗が進行することが懸念されるため、更油、或いは、部分更油を推奨します。追加分析消泡性能が低下した場合、ギヤ歯面での油膜形成に影響が出て摩耗が進展することがありますので、フェログラフィーおよびSOAP-Tを追加して摩耗により発生する油中金属濃度や潤滑状態を確認することを推奨します。粘度粘度は.mm/sと新油値mm/sに比較して、粘度変化率は-.％で、前回同様に当社推奨の管理限界値である±％を超えていました。今後、適正な粘度範囲で使用していない場合、ギヤ歯面やベアリング軌道面で油膜切れが発生し、摩耗が進行することが懸念されます。泡立ち試験泡立ち試験の結果は、-と新油値が-であるのに比較して高い値となっていたことから、消泡性能が低下していることが分かりました。今後の使用状況によっては油の酸化劣化が進行したり、ギヤ歯面およびベアリング軌道面で油膜切れが発生したりする場合があるため、消泡剤の添加による消泡性能の改善など何らかの対応が必要になると思われます。分析結果粘度および消泡性能が低下していることが確認されました。粘度粘度は.mm/sと新油値mm/sに比較して、粘度変化率は-.％で、当社推奨の管理限界値である±％を超えていました。泡立ち試験泡立ち試験は-と新油に比較して高い値でした。水分は.ppmと当社推奨の管理限界値の以下であり、良好と判断します。全酸価全酸価はmgKOH/gと新油値mgKOH/g以下にあり、良好と判断します。
報告№109-09094 報告№110-00717 | 分析№109-000915 分析№110-002789 | 110-002789 | は良好と判断します。尚、RBOTがminと新油値のminに比較してmin減少していました。このまま継続使用した場合、この減少傾向から限界値に到達するのは、別紙図RBOTの減少傾向に示すように年月と推定されました。残りの継続使用期間は、約年ヶ月であると予測されます。潤滑油は継続使用可能な状態にあると判断します。≪状態監視とパラメータ≫分析の目的および各分析のパラメータは以下の通りです。特性低下目的：油の分析結果から、や劣化傾向ならびに添加剤の消耗程度、残存寿命などを確認する。粘度JISK全酸価JISK赤外線吸収スペクトルJISK酸化安定度試験JISK汚染目的：油の分析結果から、砂塵あるいは水・異種油などによるや、異物混入の有無を確認する。水分JISK計数汚染度JISB重量汚染度JISB光学顕微鏡観察摩耗目的：油中の摩耗粒子を分析する事により、回転・摺動部の潤滑状態、摩耗劣化の程度、余寿命などを解析する。摩耗診断電子顕微鏡観察JISKX線マイクロアナリシス油中金属濃度）JISK≪分析結果≫特性低下粘度：良好粘度値mm/sの新油値mm/sに対する変化率は+.％であり、当社推奨の管理限界値±％以内に留まっています。全酸価：良好全酸価は新油値の.mgKOH/gに比較し高くはあるものの、有機物・有機化合物試験の結果で油劣化の兆候を示すカルボン酸の吸収が見られないことから、問題は無いと判断します。赤外線吸収スペクトル：良好酸化安定度試験：良好酸化安定度試験の結果、数値minは当社推奨の管理限界値min以上に留まっており、現時点での使用は可能と判断します。汚染水分：良好水分値.ppmは当社推奨の管理限界値以内に留まっています。計数汚染度：今回は実施していません。重量汚染度：今回は実施していません。光学顕微鏡観察：今回は実施していません。摩耗摩耗診断電子顕微鏡観察・X線マイクロアナリシス：今回は実施していません。油中金属濃度：今回は実施していません。
報告№109-09136 報告№111-00553 | 分析№109-001160 分析№111-002592 | 111-002592 | 軸受は継続使用可能な状態にあると判断します。前回に比較してSOAP／D－SOAPの結果で、鉄濃度に変化はなく、異常摩耗の早期発見パラメータであるフェログラフィーのIs値がのマイナス乗と良好でした。前回に比較して計数汚染度はNAS級から等級に変化はなく、良好でした。分析結果は良好と判断します。計数汚染度計数汚染度はNAS級と当社推奨の管理限界値のNAS級以内にあり、良好と判断します。重量汚染度は.mg/mlと当社推奨の管理限界値のmg/ml以内にあり、良好と判断します。機器の潤滑状態機器の潤滑状態は正常と判断します。SOAPSOAPの結果、油の添加剤成分であるリンが検出されました。摩耗により発生する鉄が検出されていないことから、良好と判断します。D－SOAPD－SOAPの結果、摩耗により発生する鉄が検出されていないことから、良好と判断します。フェログラフィー異常摩耗の早期発見パラメータであるフェログラフィーのIs値がのマイナス乗と良好の範囲にあり、潤滑状態は正常と判断します。
|  | 100-01441 | 分析の結果、フェログラフィーを除く項目からは温度の上下変化に関わるデータは確認出来ませんでした。フェログラフィーの結果、摩耗の過酷度を示すIs値はのマイナス乗領域にあり、良好な範囲にあるものの、粒子の形態観察の結果から砂、鉄錆等の外部から混入した異物が多く観察され、更には、高荷重下で発生した～μmサイズの鉄系粒子が確認されました。この鉄系粒子は、起動時に主軸と軸受摺動面の一時的な接触により発生していることが推定されます。主機起動時、水車軸受温度が上下に変化をしながら平衡状態に推移する現象の原因を油中の摩耗粒子により検討した結果、現時点では潤滑状態は正常値の範囲であり、金属接触などによる事が原因とは考え難い状況でした。当社では、起動時に発生する主軸の偏心が原因で特定方向の軸受摺動部分だけ油膜が薄くなり、油膜圧力が上昇し、その結果水車軸受の温度が上昇した事例を経験しております。この事例では、起動時に押し付けられる特定方向の軸受ギャップをやや広めに再調整し直した事で解決しました。今回の温度変動は、この事例に似たところがありますので、組立時の軸振れ量と、現在の振れ量を確認され原因究明の参考として下さい。尚、外部から混入した異物等が、軸受摺動面に噛み込み油膜が形成できにくくなり、若干の接触により、摩擦熱が発生する事もあり得ますので、念のため、ヶ月以内に同じ条件で採油し分析を実施されることを推奨します。
報告№108-0202 報告№108-0202 | 分析№108-01473 分析№108-01490 | 108-01490 | 分析の結果、全てのデータが良好であることから、潤滑状態は正常と判断します。は良好と判断します。計数汚染度は良好と判断します。計数汚染度はNAS級と当社推奨の管理限界値のNAS級以内であり、良好と判断します。重量汚染度は良好と判断します。重量汚染度は.mg/mlと当社推奨の管理限界値のmg/ml以内であり、良好と判断します。機器の潤滑状態機器の潤滑状態は正常と判断します。SOAPの結果は良好です。SOAPの結果、油の添加剤成分であるリンが検出されました。摩耗により発生する鉄および錫が検出されていないことから、良好と判断します。D－SOAPの結果は良好です。D－SOAPの結果、摩耗により発生する鉄および錫が検出されていないことから、良好と判断します。フェログラフィーの結果は良好です。フェログラフィーの結果、異常摩耗の早期発見パラメータであるIs値がのマイナス乗と良好の範囲にあることから、潤滑状態は正常と判断します。
報告№109-09136 報告№114-00177 | 分析№109-001160 分析№114-000543 | 114-000543 | 分析の結果、、汚染状態は共に良好の範囲にあることから、潤滑油は継続使用可能な状態にあると判断します。軸受は継続使用可能な状態にあると判断します。但し、将来的な摩耗進行の有無を確認するためにも傾向監視を継続することが有効です。定期的な分析今後の進行が懸念される切削摩耗、凝着摩耗の推移を監視するため、定期的な分析実施を推奨します。分析結果軸受の摩耗状態異常摩耗の早期発見のパラメータであるIs値は、レベルとやや高い値です。また、潤滑部の摩耗が認められたため、定期的に潤滑油分析を実施し、摩耗推移を監視することが有用と考えます。フェログラフィーで観察された代表的な粒子は、以下の通りです。正常な摩耗粒子・潤滑状態が正常なマイルド摩耗により発生。切削粒子・異物や金属表面の微小突起による切削摩耗により発生。シビア粒子・潤滑状態がやや厳しい凝着摩耗により発生。極微小領域で油膜切れが発生したことを示します。鉄錆、砂等・外部から混入したと考えられます。尚、切削粒子、シビア粒子は、摩擦面が将来的に異常摩耗へ進展する可能性を示唆しているため、傾向監視が有用と思われます。詳細は、別紙傾向監視が必要な摩耗粒子をご覧ください。D-SOAPの結果、鉄が検出されています。摩耗や外部混入異物の影響と思われます。計数汚染度、重量汚染度は共に良好です。粘度、水分、酸価、IRの各データは良好です。
報告№109-09094 報告№112-00124 | 分析№109-000872 分析№112-000437 | 112-000437 | 潤滑油は継続使用可能な状態にあると判断します。は良好でした。尚、RBOTは新油に比較して大きな値であり減少傾向は確認されませんでした。このことから、更油から今回採油までのヶ月間で酸化防止剤の消耗は確認されていないことから、使用条件が同様であれば定検周期のヶ月は使用できる可能性が高いと判断します。≪状態監視とパラメータ≫分析の目的および各分析のパラメータは以下の通りです。特性低下目的：油の分析結果から、や劣化傾向ならびに添加剤の消耗程度、残存寿命などを確認する。粘度JISK酸価JISK赤外線吸収スペクトルJISK酸化安定度試験JISK汚染目的：油の分析結果から、砂塵あるいは水・異種油などによるや、異物混入の有無を確認する。水分JISK計数汚染度JISB重量汚染度JISB光学顕微鏡観察摩耗目的：油中の摩耗粒子を分析する事により、回転・摺動部の潤滑状態、摩耗劣化の程度、余寿命などを解析する。摩耗診断電子顕微鏡観察JISKX線マイクロアナリシス油中金属濃度）JISK≪分析結果≫特性低下粘度：良好粘度値mm/sの新油値mm/sに対する変化率は+.％であり、当社推奨の管理限界値±％以内に留まっています。酸価：良好酸価.mgKOH/gは新油値の.mgKOH/g以内にあることから、問題は無いと判断します。赤外線吸収スペクトル：良好酸化安定度試験：良好酸化安定度試験の結果、数値minは当社推奨の管理限界値min以上に留まっており、現時点での使用は可能と判断します。汚染水分：良好水分値ppmは当社推奨の管理限界値以内に留まっています。計数汚染度：今回は実施していません。重量汚染度：今回は実施していません。光学顕微鏡観察：今回は実施していません。摩耗摩耗診断電子顕微鏡観察・X線マイクロアナリシス：今回は実施していません。油中金属濃度：今回は実施していません。
報告№101-0143 | 分析№101-01252 | 101-01252 | 軸受軌道面や転動面に肉眼では確認できない程度の微小なフレーキングが発生しているものと考えられます。今後、ヶ月間隔で定期的にトライボ診断を実施し、疲労摩耗の進行状況を確認されることを推奨します。粘度は新油値との比較が必要です。粘度は.mm/sとカタログ値.mm/sに比較して変化率が-.%と当社推奨の管理限界値内にあり、良好と判断します。但し、粘度は新油値との比較が適正であり、貴発電所で使用している新油をご提供ください。水分は良好と判断します。水分はppmと当社推奨の管理目安内にあり、良好と判断します。全酸価は新油値との比較が必要です。全酸価は.mgKOH/gとカタログ値.mgKOH/g以内にあり、良好と判断します。但し、全酸価は新油値との比較が必要であり、貴発電所で使用している新油をご提供ください。IRは良好と判断します。IRチャートに示すように油劣化の兆候を示すカルボン酸が確認されないことから良好と判断します。計数汚染度は当社推奨の管理限界値に到達していました。計数汚染度はNAS級と当社推奨の管理限界値に到達していました。重量汚染度は当社推奨の管理限界値を超えていました。重量汚染度は.mg/mlと当社推奨の管理限界値を超え汚染されていました。光学顕微鏡写真の結果、スラッジの発生が確認されていることから、重量汚染度が高い要因は、このスラッジの増加によるものと考えられました。機器の潤滑状態SOAPの結果、軸受の摩耗により発生した鉄、銅が検出されました。SOAPの結果、軸受の摩耗により発生した鉄がppm、銅がppm検出されました。その他には、油の添加剤成分であるリンがppm、亜鉛がppm、カルシウムがppm検出されました。D－SOAPの結果、軸受の摩耗により発生した鉄が検出されました。D－SOAPの結果、軸受の摩耗により発生した鉄がppm検出されました。その他には、油の添加剤成分の析出により発生したリンが、亜鉛がppm、カルシウムが.ppm検出されました。フェログラフィーの結果、軸受軌道面や転動面に肉眼では確認できない程度の微小なフレーキングが発生していると推定されました。摩耗の過酷度を示すフェログラフィーのIs値がの乗とやや高い値を示していました。摩耗粒子の形態観察の結果、ベアリング軌道面、転動面から発生したμm以下の粒子、保持器の摩耗により発生した粒子が見られました。このことから、軌道面や転動面に肉眼では確認できない程度のフレーキングが発生しているものと考えられました。これが起点となる疲労剥離の進行が考えられます。今後、ヶ月間隔で定期的にトライボ診断を実施し、疲労摩耗の進行状況を確認されることを推奨します。
報告№109-09094 報告№109-09094 | 分析№109-000950 分析№109-000950 | 109-000950 | 分析の結果、全てのデータが良好であることから、このグリースは継続使用可能と判断します。尚、有機物・有機化合物の結果、新グリースと異なるピークが確認されたことから、グリース名が違うか、或いは、異種グリースが混入した可能性が考えられますので、グリースを再確認するとともに、異種グリースの混入の可能性についてご確認下さい。特性低下有機物・有機化合物の結果、新グリースと異なるピークが確認されたことから、グリース名が違うか、或いは、異種グリースが混入した可能性が考えられますので、グリースを再確認するとともに、異種グリースの混入の可能性についてご確認下さい。ちょう度は良好と判断します。ちょう度はと当社推奨の管理限界値であるから以内にあり、良好と判断します。滴点は良好と判断します。滴点はと新グリース値に比較して高いものの、良好と判断します。全酸価は良好と判断します。全酸価は.mgKOH/gと新グリース値.mgKOH/g以内にあり、良好と判断します。有機物・有機化合物の結果、良好と判断します。有機物・有機化合物の結果、油劣化の兆候を示すカルボン酸の吸収が確認されていないことから、良好と判断します。但し、新グリースと異なるピークが確認されたことから、グリース名が違うか、或いは、異種グリースが混入した可能性が考えられますので、グリースを再確認するとともに、異種グリースの混入の可能性についてご確認下さい。
報告№109-09448 報告№110-00231 | 分析№109-002802 分析№110-000865 | 110-000865 | 摩耗状態摩耗状態は、潤滑油中に含まれる金属成分とその濃度を調査し、調査の結果から評価します。金属元素と濃度の分析は、試料油を以上の高温で発光させ、その光を分光器で分光し、分光によって得られた光の強度と金属固有の波長とから元素を特定するIカップリング発光分光分析法を用います。今回の試料はディーゼルエンジン油でしたが、検出された金属元素は、SOAPの結果表に示すように、鉄、鉛、銅、クロム、アンチモン、錫、リン、亜鉛、カルシウム、バリウム、アルミニウム、ケイ素、ナトリウム、マグネシウム、ホウ素でした。これら検出された金属元素から発生箇所を推定すると、鉄、鉛、銅、クロム、アンチモン、錫・エンジン部品リン、亜鉛、カルシウム、ホウ素・オイル添加剤バリウム、アルミニウム、ケイ素、ナトリウム、マグネシウム・外部混入異物であると思われます。このうち、機械部品が摩耗して検出される元素はのグループです。検出された金属粒子を観察した結果、観察されたのは正常な潤滑状態で発生する摩耗粒子、異物の噛み込みなどで発生する切削粒子、金属潤滑部が局部的に油膜切れを起して発生するシビア粒子、金属接触が厳しく、且つ、摩擦熱が高い場合に発生する黒錆であったことから、粒子は、正常な潤滑状態のマイルド摩耗、異物による切削摩耗、そしてやや厳しい摩耗形態の凝着摩耗で発生していることが分かりました。一方、異常摩耗の早期発見パラメータであるフェログラフィーのIs値は、潤滑状態がやや厳しいの乗となっており、金属元素から推定するとシリンダ、ピストンリング、カムロール、クランクメタル等の潤滑部がやや厳しい潤滑状態にあると考えられました。・カルシウムなどの析出油中金属濃度を発光分光法による分析で固形分のカルシウムが.ppm検出され、また鉄もppm、そして僅かですが銅も検出されました。エンジンオイル中に検出されるカルシウムは、燃焼ガス中に含まれている硫黄分と反応して微小サイズの硫酸カルシウム、いわゆる石膏が生成されます。この硫酸カルシウムは、モース硬度がとコンロッドやクランクメタルの主成分である錫や鉛の～と同等の硬さで、サイズは数μmから数十μmになることもあります。これらが軸受の油膜に混入した場合は、潤滑面では摩耗形態の中で摩耗速度が最も早い切削摩耗が発生し、メタルは短期間で摩耗することが判明しています。本試料の場合は、この硫酸カルシウム濃度が比較的高く、また鉄も検出されています。さらにメタル主成分の錫が検出されたことから、硫酸カルシウム等が軸受摺動面に噛み込み、ミクロの切削バイト効果によりメタルの切削摩耗が発生していると推定できます。潤滑油中の固形分としてのカルシウムは、オイルリングやトップリングが正常であれば検出されないものですが、オイルリングなどが摩耗していると、燃焼ガスや未燃焼ガスが燃焼室から潤滑油中に入り易くなると思われます。・銅と鉛を使用した箇所の溶出・摩耗ごく僅かですが、銅と鉛を使用した部分の溶出・摩耗が発生しています。亜鉛系添加剤を使用している潤滑油では、添加剤の反応の結果で銅を溶出させることが知られています。今回検出された銅と鉛は、この添加剤の反応による溶出と、油膜に入り込んだ異物によるメタル摩耗の両方で発生していると考えられます。ディーゼルエンジンのメタルは、設計上、油膜が正常に形成される流体潤滑が基本であることから、通常の使用においてはメタルは摩耗しにくいと思われますが、今回の分析結果ではごく微量ではあるものの、銅合金に鉛を～％加えたケルメットと思われるメタル成分が検出されました。これは、メタルの潤滑部が流体潤滑になりにくい部分のあることを示唆していると考えることが出来ます。流体潤滑になりにくい状況としては、起動・停止回数が多く、油膜が切れた状態から始動することがある潤滑油中に異物が多い粘度低下が起きて油膜が薄くなる運転中に油膜が薄くなるような振動が発生するなどが考えられますが、本試料油の場合、摩耗粒子と潤滑油の基本特性の分析結果から、とが主な原因であると推定されます。粘度が.mm/sと新油値のmm/sに比較して、粘度変化率は-.％で、当社推奨の管理限界値である±％を超えていました。一般に、内燃機関における粘度低下は、熱分解と低粘度油の混入、そして油種・油名の間違いなどが考えられます。熱分解による粘度低下は、燃焼による高温の影響でオイルが熱分解し低分子化することで低下しますが、同時にオイルの酸化防止剤も消耗し、その結果として全酸価が低下したり、あるいは熱分解によって粘着性のある劣化物も生成し、スラッジ量が増加したりするという現象がみられます。本試料油の場合は、分析の結果から全酸価の変化やスラッジ量の増加が見られないことから熱分解による粘度低下の可能性は低いと思われます。一方、低粘度油が混入して粘度が低下するケースでは、エンジン燃焼室から未燃焼燃料がオイルに混入した場合が考えられます。オイルに引火点の低い燃料油が混入すると、エンジン内での異常燃焼の発生につながることがあり、十分な注意が必要です。エンジン油は適正な粘度範囲で使用していないと油膜切れなどによる金属接触が発生する場合がありますので、粘度低下には注意が必要です。水分はppmと当社推奨の管理限界値を超えていました。今後、水分の影響でエンジン内部に錆が発生し、その影響で摩耗が発生する懸念があります。全酸価はmgKOH/gと新油値mgKOH/gに比較して高く、IRの結果でも油劣化の兆候を示すカルボン酸と思われる吸収がcm-近傍に確認されました。エンジンオイルを分析した結果、粘度の低下が確認されたことから、更油を推奨します。更油に際しては、硫酸カルシウムの粒子を出来る限り除去するため単にエンジンオイルを更油するだけではなく、いわゆるフラッシングオイルでエンジン内部を十分清浄にし、その後更油をすることが必要です。今回の分析データは、粘度が低下していることを除けば潤滑状態が良好と判断できる内容となっていますが、一方ではエンジンオイルの粘度が-.％と大幅に低下していたことから、燃料が混入する要因があると思われます。燃料の混入は、一般にはオイルリングやトップリングが摩耗し未燃焼の燃料が潤滑油中に混合することが考えられますが、構造によっては燃料ポンプの機構から混入することもあるため、メーカにも確認をお願いします。粘度、水分は当社推奨の管理限界値を超えていました。粘度粘度は.mm/sと新油値mm/sに比較して、粘度変化率は-.％で、当社推奨の管理限界値である±％を超えていました。水分はppmと当社推奨の管理限界値のを超えていました。全酸価全酸価はmgKOH/gと新油値mgKOH/gに比較して高いものの、IRの結果で油劣化の兆候を示すカルボン酸の吸収が確認されていないことから、良好と判断します。全塩基価全塩基価は.mgKOH/gと当社推奨の管理限界値mgKOH/g以上であることから、良好と判断します。IRIRの結果、油劣化の兆候を示すカルボン酸の吸収が確認されました。計数汚染度計数汚染度はNAS級以上と汚染されていました。重量汚染度はmg/mlでした。粒度分布粒度分布は.～μmの範囲にあり、.μmにピークが確認されました。機器の潤滑状態摩耗粒子診断の結果、潤滑状態が正常な場合に発生するマイルド摩耗粒子、異物の噛み込みなどで発生する切削粒子、金属潤滑部が局部的に油膜切れを起して発生するシビア粒子、金属接触が厳しく、且つ、摩擦熱が高い場合に発生する黒錆が比較的多く観察されました。SOAPによる油中金属濃度SOAPによる油中金属濃度の結果、鉄、鉛、銅、油の添加剤成分であるリン、亜鉛、カルシウム、ホウ素、外部から混入したと思われるアルミニウム、ケイ素、ナトリウム、マグネシウムが検出されました。SOAPによる油中金属濃度SOAPによる油中金属濃度の結果、鉄、銅、クロム、アンチモン、錫、油の添加剤成分と思われるリン、亜鉛、カルシウム、外部から混入したと思われるバリウム、アルミニウム、ナトリウムが検出されました。摩耗粒子診断摩耗粒子診断の結果、異常摩耗の早期発見パラメータであるIs値がの乗とやや高く、潤滑状態が正常な場合に発生するマイルド摩耗粒子、異物の噛み込みなどで発生する切削粒子、金属潤滑部が局部的に油膜切れを起して発生するシビア粒子、金属接触が厳しく、且つ、摩擦熱が高い場合に発生する黒錆が比較的多く観察されました。
報告№103-0228 | 分析№103-02207 | 103-02207 | 分析の結果、軸受メタルとオイルリングの摩耗が確認されました。今後、オイルリングの動きが悪く、油の供給量が減少し、油膜切れが発生する可能性がありますので、巡視時にオイルリングの動作状況を確認されると共に、ヶ月以内に分析を実施し、摩耗の進行状況を確認されることを推奨します。これらのことは、異常摩耗の早期発見パラメータであるフェログラフィーのIs値は、.と良好の範囲にあるものの、摩耗粒子形態観察で、銅合金が多く観察されたことD－SOAPで、メタルの主成分である鉛が、オイルリングの主成分である銅が検出されたこと以上のことから判断しました。尚、軸受の使用限界を推定するため、軸受の直径及び幅、油量、回転数をお知らせ下さい。
報告№111-00058 報告№111-00058 | 分析№111-000362 分析№111-000362 | 111-000362 | 有機物・有機化合物試験で検出されたピークには新グリースと異なるピークが検出されました。IRの結果で新グリースと異なるピークが検出されたことから、グリース名が違うか、或いは、異種グリースが混入した可能性が考えられますので、確認する必要があります。≪状態監視とパラメータ≫分析の目的および各分析のパラメータは以下の通りです。特性低下目的：グリースの分析結果から、グリースの物理的性状や劣化傾向などを確認する。全酸価JISK赤外線吸収スペクトルJISKちょう度JISK滴点JISK摩耗目的：グリース中の摩耗粒子を分析する事により、回転・摺動部の潤滑状態、摩耗劣化の程度、余寿命などを解析する。摩耗診断電子顕微鏡観察JISKX線マイクロアナリシス油中金属濃度JISK≪分析結果≫特性低下全酸価：良好全酸価.mgKOH/gは新油値の.mgKOH/g以内にあることから問題は無いと判断します。赤外線吸収スペクトル：良好ちょう度：良好ちょう度値はと当社推奨の管理限界値であるから以内にとどまっています。滴点：良好滴点はと新油値のに比較し高いものの、ちょう度が良好の範囲にあり、かつ、有機物・有機化合物試験の結果で油劣化の兆候を示すカルボン酸の吸収が見られないことから、問題は無いと判断します。摩耗摩耗診断電子顕微鏡観察・X線マイクロアナリシス：今回は実施していません。油中金属濃度：今回は実施していません。
報告№104-0214 | 分析№104-01531 | 104-01531 | トライボ診断により、機器軸受の潤滑状態、潤滑油の劣化状態を診断することを目的としました。分析の結果、観察された摩耗粒子には、硬い異物の噛み込みにより発生した切削摩耗が若干観られるものの、分析結果から求めた機器の潤滑状態、潤滑油の性状が共に良好である事から現在の潤滑状態は良好な潤滑状態にあると判断します。前回と今回の分析結果からメタルの摩耗速度を判断するため、下式で摩耗速度を求め、現時点における平均的な摩耗深さを求めたところ、摩耗の深さは軸受表面から.μmであることが推定されました。y＝×-x＋.・ここでy：平均的な摩耗深さx：運転時間本軸受がこの摩耗速度で、摩耗の限界に到達する時間、いわゆる限界使用時間を試算すると、軸受の表面粗さをsとした場合の余寿命は約万時間になると推定されます。このことから、この摩耗速度で摩耗が進行した場合、万時間で軸受は保修が必要になる状況に到達すると推定されます。尚、潤滑状態は良好であるものの硬い異物の噛み込みにより発生する切削摩耗が観られることから、摩耗速度が速まる場合も懸念されるため、ヶ月以内にトライボ診断を実施し、摩耗の進行速度を監視することを推奨します。
報告№105-6050 報告№105-0247 | 分析№105-01529 分析№105-01661 | 105-01661 | 本試験は、油の変色原因と軸受の潤滑状態を確認するために分析を実施しました。分析の結果、油が変色した原因は、油の劣化によるものと考えられます。今後、油中の酸成分により金属表面が腐食して発生する腐食摩耗を予防するため、更油が必要と判断します。他電力の発電所での例では、上昇し続けた全酸価のタービン油を使用していて、軸受メタルが腐食摩耗により全損した例もありますので、至急更油が必要です。一方、銅がSOAPでppm、D－SOAPで検出されました。検出された銅は、現在のところ微量であり継続使用可能な状態にあると判断できますが、銅が検出された原因は、冷却水用配管等の銅を使用している箇所の摩耗が発生していると考えられます。仮に冷却水用配管の摩耗であった場合、配管取付部に緩みが生じている場合も考えられます。緩みが生じたことで配管が振動し、継手部がはずれたり、銅配管に亀裂が生じるなど、冷却水の混入に至るケースもありますので、今後は銅濃度の監視と共に、水分濃度を監視する必要があります。水分濃度と銅濃度の監視に加え、劣化傾向監視のため、再分析を推奨します。再分析の時期については、当社技術とご相談ください。
報告№101-0109 | 分析№101-00971 | 101-00971 | 本試料油は、機器停止中にドレンバルブから採油を実施しており、ドレン配管や油槽底部の汚染粒子を採取している可能性があります。従って、循環中の潤滑油中金属濃度より、高濃度になっている可能性が高いことを考慮してデータを解析しました。軸受軌道面や転動面に肉眼では確認できない程度の微少なフレーキングが発生しているものと考えられます。今後、これが起点となって疲労剥離が進展しますので、定期的にトライボ診断を実施されることと、振動診断データを注意深く解析され疲労摩耗の進行状況を確認されることを推奨します。粘度は新油値との比較が必要です。粘度は.mm/sとVG規格の油種を使用している場合、規格内にあり良好と判断できますが、新油値との比較が必要であり、貴発電所で使用している新油をご提供ください。水分は良好と判断します。水分は.ppmと当社推奨の管理目安内にあり、良好と判断します。全酸価は新油値との比較が必要です。全酸価は.mgKOH/gでした。全酸価は新油値との比較が必要であり、貴発電所で使用している新油をご提供ください。IRは良好と判断します。IRチャートに示すように油劣化の兆候を示すカルボン酸が確認されないことから良好と判断します。計数汚染度は当社推奨の管理目安に到達していました。計数汚染度はNAS級と当社推奨の管理目安に到達していました。重量汚染度は良好です。重量汚染度はmg/mlと当社推奨の管理目安内にあり良好と判断します。機器の潤滑状態SOAPの結果、ケイ素がppm検出されました。SOAPの結果、砂やシリコングリースの混入と思われるケイ素がppm検出されました。又、油の添加剤成分であるリンが、亜鉛がppm検出されました。D－SOAPの結果、軸受の摩耗により発生した鉄が検出されました。D－SOAPの結果、軸受の摩耗により発生した鉄がppm、油の添加剤成分の析出により発生した亜鉛が、外部から混入したカルシウムが検出されました。フェログラフィーの結果、微少なフレーキングが発生しています。摩耗の過酷度を示すフェログラフィーのIs値がの乗とやや高い値を示していました。摩耗粒子の形態観察の結果、微小なフレーキングにより発生した摩耗粒子がやや多く見られます。軌道面に肉眼では確認できない程度の微小なフレーキングが発生していることが想像されます。今後、これが起点となって疲労剥離が進展しますので、定期的に分析を実施し、疲労摩耗の進行状況を確認されることを推奨します。
報告№105-0223 報告№105-0223 | 分析№105-01503 分析№105-01503 | 105-01503 | 分析の結果、粘度がmm/sと新油のmm/sに比較して、粘度変化率は+％で、当社推奨の管理目安である±％を超えていることから、異種油の混入、或いは、油名が間違っている可能性がありますので、ご確認下さい。粘度がmm/sと新油のmm/sに比較して、粘度変化率は+％で、当社推奨の管理目安である±％を超えていることから、異種油の混入、或いは、油名が間違っている可能性がありますので、ご確認下さい。粘度は当社推奨の管理限界値を超えていました。粘度はmm/sと新油のmm/sに比較して、粘度変化率は+％で、当社推奨の管理限界値である±％を超えていました。水分は良好と判断します。水分は.ppmと管理限界値の以下にあり、良好と判断します。全酸価は良好と判断します。全酸価は.mgKOH/gと新油データの.mgKOH/gに比較して上昇しているものの、良好と判断します。IRは良好と判断します。IRの結果、油劣化の兆候を示すカルボン酸の吸収が確認されていないことから、継続使用可能な状態にあると考えられます。計数汚染度、重量汚染度、共に良好と判断します。計数汚染度は良好と判断します。計数汚染度はNAS級と当社推奨の管理限界値のNAS級以内にあり、良好と判断します。重量汚染度は良好と判断します。重量汚染度は.mg/mlと当社推奨の管理限界値のmg/ml以内にあり、良好と判断します。機器の潤滑状態フェログラフィーの結果、異常摩耗の早期発見パラメータであるIs値が.と良好の範囲にあり、潤滑状態は良好と判断します。SOAPの結果、良好と判断します。SOAPの結果、金属元素は検出されませんでした。D－SOAPの結果、良好と判断します。D－SOAPの結果、外部から混入したと思われるカルシウム、ナトリウムが検出されました。フェログラフィーの結果、継続使用可能な状態にあると判断します。フェログラフィーの結果、異常摩耗の早期発見パラメータであるIs値が.と良好の範囲にあることから、継続使用可能な状態にあると判断します。
報告№109-09136 報告№113-00286 | 分析№109-001160 分析№113-001141 | 113-001141_date131105 | 潤滑油の劣化はなく、汚染度は良好な範囲にあることから、継続使用可能と判断します。減速機減速機は継続使用可能な状態にあると判断します。但し、摩耗粒子の形態観察で疲労摩耗粒子が比較的多く観察されたことから、今後の摩耗進行の有無を確認するためにも傾向監視を継続することが有効です。定期的な分析今後懸念される疲労摩耗の進行を監視するため、定期的に分析を実施することを推奨します。フェログラフィーおよびSOAP-Tのデータから総合的に解析した結果、継続使用は可能ですが、今後の機器の機能を確認するためにも傾向管理が有用と考えます。フェログラフィー【定量分析：Is値】Is値は異常摩耗の早期発見パラメータのつで、摩耗程度を定量化するために用います。今回のIs値はの乗と、低い値でした。フェログラフィー【定性分析：摩耗粒子および摩耗形態観察】分析結果から観察された代表的な粒子は、以下の通りでした。疲労摩耗粒子・繰返し応力を受けて発生。Iカップリング発光分光分析【SOAP-T】検出された金属元素から発生箇所を推定すると、以下の通りでした。鉄、錫、亜鉛・ギヤ、軸受等リン・添加剤錫、カルシウム、アルミニウム、ナトリウム、モリブデン・外部混入異物亜鉛を使用した箇所の溶出・摩耗SOAP-Tの結果、亜鉛がppm検出されました。亜鉛を使用した箇所の溶出・摩耗が発生していると思われます。亜鉛メッキ等であった場合、耐食性が低下して腐食に進展することが懸念されます。計数汚染度はNAS級と、当社推奨の管理限界値以下であり、良好でした。潤滑油の劣化状態粘度、水分、酸価、IRの各データは良好でした。
報告№103-6026 | 分析№103-00688 | 103-00688 | 精点Aを実施した結果、摩耗粒子形態観察で、μmサイズの大型のシビア粒子が見られました。観察されたシビア粒子は、視野に個と少ないため現状の潤滑状態は正常と判断しますが、シビア粒子は金属接触を伴う混合潤滑で発生するため、今後も監視が必要です。混合潤滑状態が進行することも懸念されるため、ヶ月以内に精点Bを実施し、汚染状況及び摩耗の進行状況を確認されることを推奨します。これらのことは、異常摩耗の早期発見パラメータであるフェログラフィーのIs値が、.と良好の範囲にあるものの、摩耗粒子の形態観察の結果、金属接触が厳しい場合に発生するμmサイズの大型のシビア粒子が見られたことから判断しました。
報告№109-09136 報告№114-00239 | 分析№109-001160 分析№114-000808 | 114-000808 | 分析の結果、を示す粘度、水分、酸価、IRの各データは良好の範囲にあることから、潤滑油は継続使用可能な状態にあると判断します。
報告№108-5071 報告№111-00708 | 分析№108-02721 分析№111-003580 | 111-003580 | 粘度および消泡性能の低下が確認されました。今後は障害予防を目的に以下の対策を推奨します。更油、或いは、部分更油粘度が低下していたことから、今後適正な粘度範囲で使用していない場合、ギヤ歯面やベアリング軌道面で油膜切れが発生し、摩耗が進行することが懸念されるため、更油、或いは、部分更油を推奨します。追加分析消泡性能が低下した場合、ギヤ歯面での油膜形成に影響が出て摩耗が進展することがありますので、フェログラフィーおよびSOAP-Tを追加して摩耗により発生する油中金属濃度や潤滑状態を確認することを推奨します。粘度粘度はmm/sと新油値mm/sに比較して、粘度変化率は-％で、前回同様に当社推奨の管理限界値である±％を超えていました。今後、適正な粘度範囲で使用していない場合、ギヤ歯面やベアリング軌道面で油膜切れが発生し、摩耗が進行することが懸念されます。泡立ち試験泡立ち試験の結果は、-と新油値が-であるのに比較して高い値となっていたことから、消泡性能が低下していることが分かりました。今後の使用状況によっては油の酸化劣化が進行したり、ギヤ歯面およびベアリング軌道面で油膜切れが発生したりする場合があるため、消泡剤の添加による消泡性能の改善など何らかの対応が必要になると思われます。分析結果粘度および消泡性能が低下していることが確認されました。粘度粘度はmm/sと新油値mm/sに比較して、粘度変化率は-％で、当社推奨の管理限界値である±％を超えていました。泡立ち試験泡立ち試験は-と新油に比較して高い値でした。水分は.ppmと当社推奨の管理限界値の以下であり、良好と判断します。全酸価全酸価はmgKOH/gと新油値mgKOH/g以下にあり、良好と判断します。
報告№109-09094 報告№111-00372 | 分析№109-000870 分析№111-001683 | 111-001683 | は良好と判断します。尚、RBOTがminと新油値のminに比較してmin減少していました。このまま継続使用した場合、この減少傾向から限界値に到達するのは、別紙図RBOTの減少傾向に示すように年月と推定されました。残りの継続使用期間は、約年ヶ月であると予測されます。潤滑油は継続使用可能な状態にあると判断します。≪状態監視とパラメータ≫分析の目的および各分析のパラメータは以下の通りです。特性低下目的：油の分析結果から、や劣化傾向ならびに添加剤の消耗程度、残存寿命などを確認する。粘度JISK全酸価JISK赤外線吸収スペクトルJISK酸化安定度試験JISK汚染目的：油の分析結果から、砂塵あるいは水・異種油などによるや、異物混入の有無を確認する。水分JISK計数汚染度JISB重量汚染度JISB光学顕微鏡観察摩耗目的：油中の摩耗粒子を分析する事により、回転・摺動部の潤滑状態、摩耗劣化の程度、余寿命などを解析する。摩耗診断電子顕微鏡観察JISKX線マイクロアナリシス油中金属濃度JISK≪分析結果≫特性低下粘度：良好粘度値mm/sの新油値mm/sに対する変化率は+.％であり、当社推奨の管理限界値±％以内に留まっています。全酸価：良好全酸価.mgKOH/gは新油値の.mgKOH/g以内にあることから問題は無いと判断します。赤外線吸収スペクトル：良好酸化安定度試験：良好酸化安定度試験の結果、数値minは当社推奨の管理限界値min以上に留まっており、現時点での使用は可能と判断します。汚染水分：良好水分値.ppmは当社推奨の管理限界値以内に留まっています。計数汚染度：今回は実施していません。重量汚染度：今回は実施していません。光学顕微鏡観察：今回は実施していません。摩耗摩耗診断電子顕微鏡観察・X線マイクロアナリシス：今回は実施していません。油中金属濃度：今回は実施していません。
報告№103-0215 報告№103-0215 | 分析№103-02128 分析№103-02128 | 103-02128 | 分析の結果、油中の摩耗粒子には、硬い異物の噛み込みで発生する切削粒子がやや多く見られ、また、黒色スラッジも見られました。切削粒子と黒色スラッジの両方が観察されていることから、ベアリング内の転動面や軌道面では、異物の影響により油膜が部分的に切断され、異物と転動体、軌道面が、微小領域ではあるものの金属同士が直接接触する凝着摩耗と切削摩耗と呼ぶ摩耗形態が同時に発生していると思われます。切削摩耗による傷の大きさは、μm前後と思われます。今後、この切削傷に繰り返し荷重が加わり、傷を起点とし軌道面や転動面に微小なフレーキングの発生や、疲労摩耗発生の起点となる事が予想されます。フレーキングが発生した場合、摩耗過酷度のIs値が上昇します。Is値は、潤滑異常状態の早期発見パラメータとして使用しており、これをパラメータにして傾向管理することで、ベアリングの潤滑異常の変化を予知できますので、傾向管理を推奨します。傾向管理のための次回採油は、～ヶ月以内にされることを推奨します。を示す粘度、水分、全酸価、IRの各データが良好であることから、この油は継続使用可能と判断します。粘度は良好と判断します。粘度はmm/sと当社推奨の管理限界値内にあり、良好と判断します。水分は良好と判断します。水分はppmと管理限界値の以下にあり、良好と判断します。全酸価は良好と判断します。全酸価は.mgKOH/gと新油値以内にあり、良好と判断します。IRは良好と判断します。IRの結果、チャートに示すように油劣化の兆候を示すカルボン酸の吸収が確認されていないことから、良好と判断します。計数汚染度がやや高い値を示していました。計数汚染度はやや高い値を示していました。計数汚染度はNAS級と当社推奨の管理限界値のNAS級以内にあるものの、やや高い値を示していました。重量汚染度は良好と判断します。重量汚染度はmg/mlと当社推奨の管理限界値のmg/ml以内にあり良好と判断します。機器の潤滑状態フェログラフィーの結果、異常摩耗の早期発見パラメータであるIs値がの乗と高い値を示していました。SOAPは良好と判断します。SOAPの結果、摩耗により発生する鉄、錫が検出されませんでした。尚、油の添加剤成分であるリンが検出されました。D－SOAPは良好と判断します。D－SOAPの結果、摩耗により発生する鉄、錫が検出されました。フェログラフィーの結果、異常摩耗の早期発見パラメータであるIs値がの乗と高い値を示していました。フェログラフィーの結果、異常摩耗の早期発見パラメータであるIs値がの乗と高い値を示していました。摩耗粒子の形態観察の結果、硬い異物の噛み込みで発生する切削粒子がやや多く見られました。
報告№109-09136 報告№110-00472 | 分析№109-001160 分析№110-002123 | 110-002123 | 供試のタービン油を分析した結果、SOAP／D－SOAPで鉛、銅、錫、亜鉛、カルシウム、ケイ素、ナトリウムが検出されました。これらの検出された金属元素から発生箇所を推定すると鉛、銅、錫、亜鉛・軸受等カルシウム、ケイ素、ナトリウム・外部混入異物であると思われます。このうち、機械部品が摩耗したと思われる元素はのグループです。異常摩耗の早期発見パラメータであるフェログラフィーのIs値はのマイナス乗と良好の範囲にあるものの、摩耗粒子の形態観察で金属潤滑部が局部的に油膜切れを起して発生する銅系シビア粒子が比較的多く観察されました。オイルリングと主軸間、またはオイルリングと軸受台金側面との間で摩耗が発生していると考えられます。このような場合、オイルリングと主軸の間で摩擦が低下したり、台金との摩擦が増大するなどの影響でオイルリングが円滑に回転し難い状況が発生します。その結果、潤滑油のかき揚げ量が減少し、軸受摺動面で油膜切れを引き起こす可能性があります。汚染度計数汚染度は当社推奨の管理限界値に到達していました。フィルタ表面の異物観察で銅合金、鉄錆、砂等が観察されたことから、汚染度が高い要因は、摩耗と外部混入異物の影響と思われます。IR、RBOTの各データは良好でした。潤滑油および軸受は継続使用可能な状態にあるものの、摩耗が進行することが懸念されるため、以下の対策が必要です。油中の汚染度が高く、観察された摩耗粒子や異物が軸受摺動面に噛み込み摩耗が進行することが懸念されるため、可能であれば濾過を推奨します。
報告№109-09136 報告№112-00581 | 分析№109-001160 分析№112-002391 | 112-002391 | 潤滑油および軸受は継続使用可能な状態にあると判断します。但し、今後も摩耗の進行を傾向監視するため、以下の対策を推奨します。濾過油中の汚染度がやや高いことから、摩耗粒子や異物等が軸受軌道面に噛み込むことによる摩耗の進行が懸念されるため、可能であれば濾過を推奨します。定期的な分析定期的に分析を実施することにより、データの変化から異常の兆候を早期に発見することが可能となります。また、今回は対象設備の初期試験であるため、あと最低でも回分析を実施し、分析データの変化を確認することを推奨します。今後、摩耗の進行が懸念されるため、出来るだけ早めに回目の分析を実施することを推奨します。はフェログラフィーおよびSOAP／D-SOAPの結果から総合的に判断した結果、傾向管理が必要な状態にあると考えられます。フェログラフィー【定量分析：Is値】Is値は異常摩耗の早期発見パラメータのつで、摩耗粒子を定量化するために用います。今回のIs値はの乗と低い値でした。フェログラフィー【定性分析：摩耗粒子および摩耗形態観察】分析結果から比較的多く観察された粒子は、以下の通りでした。正常な摩耗粒子・潤滑状態が正常なマイルド摩耗により発生。Iカップリング発光分光分析【SOAP／D-SOAP】検出された金属元素から発生箇所を推定すると、以下の通りでした。鉄、銅、錫、亜鉛・軸受等バリウム・添加剤カルシウム、アルミニウム・外部混入異物D-SOAPの結果、鉄が、軸受の主成分である錫が検出されました。鉄を使用した箇所、例えば主軸および軸受の支持部、さらに軸受メタルの摩耗が発生していると推定されます。今後、さらに摩耗が進行することが懸念されるため、注意が必要です。計数汚染度は、NAS級と管理限界値以下にあるものの、やや高い値でした。フィルタ表面の異物観察で金属片、鉄錆、砂等が観察されたことから、汚染度が高い要因は、摩耗と外部混入異物の影響と思われます。IR、RBOTの各データは良好でした。
報告№108-0387 報告№108-6558 | 分析№108-02609 分析№108-03553 | 108-03553 | 精点Aを実施し、前回データと照合した結果、油中粒子の減少が確認されています。油中粒子の分析油中の粒子濃度は、油膜破断による発生や、油槽内などでの沈降が均衡したところで一定、いわゆる平衡状態になりますが、このバランスが崩れると増加する場合と減少する場合とに分かれます。増加した場合は、発生と減少の均衡が崩れ、摩耗の発生や外部混入が始まったことを示し、またこれとは反対に、減少した場合は発生量が減少しているか、或いは、減少量が大きくなっていることを示し、特に減少は、汚染状態や潤滑状態が良好であることを示唆しています。本軸受では、油中の粒子が減少する要因となるフィルタ類は設置されておらず、濾過による減少は考えられませんので、油中の摩耗粒子が減少したのは、摩耗粒子がほとんど発生せず、油槽内部での沈降があったためと考えられます。以上のことから、本軸受は摩耗の進行がなく、潤滑状態は安定した状態にあったものと判断します。これらのことは、前回に比較して、計数汚染度はランク減少し、SOAP／D-SOAPの鉄および錫濃度に変化がないこと異常摩耗の早期発見パラメータであるフェログラフィーのIs値がのマイナス乗と良好の範囲にあること以上のことから判断しています。潤滑油の基本特性潤滑油の基本特性は、良好の範囲にあることから継続使用可能と判断します。
報告№109-09249 報告№112-00273 | 分析№109-001747 分析№112-001098 | 112-001098_date121024 | 潤滑油および軸受は継続使用可能な状態にあると判断します。但し、今後も摩耗の進行を傾向監視するため、以下の対策を推奨します。定期的な分析凝着摩耗の進行を監視するため、定期的に分析を実施し、分析データによる摩耗の進行状況を確認することを推奨します。シリコン系のグリースや添加剤の確認シリコン系の添加剤やグリースを使用している箇所があるかについてご確認下さい。はフェログラフィーおよびSOAP／D-SOAPの結果から総合的に判断した結果、やや厳しい状態にあると考えられます。フェログラフィー【定量分析：Is値】Is値は異常摩耗の早期発見パラメータのつで、摩耗粒子を定量化するために用います。今回のIs値はの乗とやや高い値でした。フェログラフィー【定性分析：摩耗粒子および摩耗形態観察】分析結果から比較的多く観察された粒子は、以下の通りでした。正常な摩耗粒子・潤滑状態が正常なマイルド摩耗により発生。シビア粒子・潤滑状態がやや厳しい凝着摩耗により発生。金属潤滑部が局部的に油膜切れを起していると考えられます。黒錆・潤滑状態がやや厳しい凝着摩耗により発生。金属接触が厳しく、且つ、高い摩擦熱が発生していると考えられます。フリクションポリマ・局部的に高圧・高温となる場合に発生。観察された摩耗粒子の中でもフリクションポリマは、注意が必要です。フリクションポリマは、潤滑油が軌道面に押し込められ高圧状態になると同時に、圧縮熱により高温状態になった結果、基油自身が重合反応を起こし生成することが知られています。そのため、高圧高温状態の解消がなされなければ、潤滑油の劣化が進行し、粘度上昇に因る潤滑異常に進展する場合があります。Iカップリング発光分光分析【SOAP／D-SOAP】検出された金属元素から発生箇所を推定すると、以下の通りでした。鉄、鉛、銅・軸受等カルシウム、ケイ素、ナトリウム・外部混入異物ケイ素の検出金属濃度でケイ素がppmと高い値でした。一般に、潤滑油中からケイ素が検出された場合の原因として、シリコン油或いは、シリコン系の添加剤が検出されるフェログラフィーおよびフィルタ表面の異物観察で砂が多く観察されて検出されるシリコングリースをシール部に塗布している場合、このシリコングリースが潤滑油に混入して検出されるなどが挙げられます。ケイ素が多く検出された原因がであると軸受摺動面に噛み込み摩耗が進行したり、であると潤滑油とグリースが混ざって粘度が上昇し、粘性抵抗が増大することにより、油温が上昇する等の悪影響を及ぼすことがあります。分析の結果から、今回検出された原因は、比較的高濃度であることからの可能性が考えられます。については、分析結果では確認することが出来ませんので、これに関する情報があれば提供をお願いします。水分、汚染粒子数、汚染度物重量は共に良好でした。．粘度、全酸価、酸化安定度、有機物・有機化合物の各データは良好でした。分析結果特性低下特性低下に係るパラメータの分析結果は良好と判断します。粘度粘度はmm/sと新油値mm/sに対する粘度変化率は-.％で、当社推奨の管理限界値である±％以内にあり、良好と判断します。全酸価添加油の全酸価は、油メーカによって初期値が違うため統一した管理基準を設定するのが困難であることから、当社では管理限界値を設定しておらず、新油分析値との比較及び他の分析項目の結果より全酸価の状態判断を行います。その結果、全酸価は.mgKOH/gと新油値.mgKOH/gに比較して変化はないことから、良好と判断します。酸化安定度酸化安定度はminであり、当社推奨の管理限界値のmin以上であることから良好と判断します。有機物・有機化合物有機物・有機化合物は、IRチャートによる新油分析値との比較の結果、cm-付近に劣化の兆候を示すカルボン酸の吸収が確認されていないことから、良好と判断します。色相はLであり、新油値のL.に比較して大きな変化はないことから、良好と判断します。汚染に係るパラメータの分析結果は良好と判断します。水分は.ppmであり、当社推奨の管理限界値の以下であることから良好と判断します。汚染粒子数はNAS級であり、当社推奨の管理限界値のNAS級以下であることから良好と判断します。汚染度物重量は.mg/mlであり、当社推奨の管理限界値のmg/ml以下であることから良好と判断します。摩耗フェログラフィーによる摩耗粒子の観察の結果、潤滑状態が正常な場合に発生する摩耗粒子、金属潤滑部が局部的に油膜切れを起して発生するシビア粒子、金属接触が厳しく、且つ、摩擦熱が高い場合に発生する黒錆、局部的に高圧・高温となる場合に発生するフリクションポリマが比較的多く観察されました。異常摩耗の早期発見パラメータであるフェログラフィーのIs値がの乗とやや高く、摩耗粒子の形態観察の結果、潤滑状態が正常な場合に発生する摩耗粒子、金属潤滑部が局部的に油膜切れを起して発生するシビア粒子、金属接触が厳しく、且つ、摩擦熱が高い場合に発生する黒錆、局部的に高圧・高温となる場合に発生するフリクションポリマが比較的多く観察されました。金属濃度SOAP法により金属濃度を測定した結果、潤滑箇所で発生する金属接触によって検出される鉛がppm、銅がppm、外部から混入したと思われるカルシウムがppm、ケイ素がppm検出されました。金属濃度D-SOAP法により金属濃度を測定した結果、潤滑箇所で発生する金属接触によって検出される鉄が、銅が、外部から混入したと思われるカルシウムが、ナトリウムが検出されました。
報告№101-8116 | 分析№101-02922 | 101-02922 | 油槽中層部等の適正な箇所から採油が実施されていたことを前提として考察します。分析の結果、を示す粘度、水分、全酸価、IR、RBOTの各データが当社推奨の管理限界値内にあり、本試料油は継続使用可能と判断します。一方、軸受の潤滑状態を示すSOAP／D－SOAP、フェログラフィーの結果、各々のデータが良好であることから、潤滑状態は正常と判断します。但し、潤滑状態をあらわす全てのデータが良好であるのに対し、摩耗粒子の形態観察では、シビア粒子と呼ぶ、過酷な潤滑状態で発生する粒子や、錆、砂などが見られているのが気掛かりでした。シビア粒子と呼ぶ粒子は、大変少ないため、潤滑状態に直ちに影響を及ぼす可能性は極めて少ないと思われます。仮に、本機の採油が潤滑状態を代表するような箇所からの採油で、しかも、濾過機が設置されておらず、また、運転中に採油したのであれば全く問題なく良好な潤滑状態であると言えます。しかし、摩耗粒子の形態観察の結果で、異常の懸念が出た場合、採油方法濾過機の設置有無採油箇所等を詳細に検討する必要があります。そのため、採油箇所や軸受部の構造、サイズ、部材の材質が確認できる図面や油系統図を是非ご提供いただけますようお願いいたします。
報告№111-00058 報告№111-00058 | 分析№111-000369 分析№111-000369 | 111-000369_date110825 | グリースの物理的性状は良好と判断します。グリースは継続使用可能な状態にあると判断します。≪状態監視とパラメータ≫分析の目的および各分析のパラメータは以下の通りです。特性低下目的：グリースの分析結果から、グリースの物理的性状や劣化傾向などを確認する。全酸価JISK赤外線吸収スペクトルJISKちょう度JISK滴点JISK摩耗目的：グリース中の摩耗粒子を分析する事により、回転・摺動部の潤滑状態、摩耗劣化の程度、余寿命などを解析する。摩耗診断電子顕微鏡観察JISKX線マイクロアナリシス油中金属濃度JISK≪分析結果≫特性低下全酸価：良好全酸価.mgKOH/gは新油値の.mgKOH/g以内にあることから問題は無いと判断します。赤外線吸収スペクトル：良好ちょう度：良好ちょう度値はと当社推奨の管理限界値であるから以内に留まっています。滴点：良好滴点はと新油値のに比較し高いものの、ちょう度が良好の範囲にあり、かつ、有機物・有機化合物試験の結果で油劣化の兆候を示すカルボン酸の吸収が見られないことから、問題は無いと判断します。摩耗摩耗診断電子顕微鏡観察・X線マイクロアナリシス：今回は実施していません。油中金属濃度：今回は実施していません。
報告№109-09136 報告№111-00555 | 分析№109-001160 分析№111-002605 | 111-002605 | 潤滑油および軸受は継続使用可能な状態にあると判断します。前回に比較してSOAP／D－SOAPの結果で、鉄および錫濃度に変化はなく、異常摩耗の早期発見パラメータであるフェログラフィーのIs値がのマイナス乗と良好でした。前回に比較して計数汚染度はNAS級から等級に変化はなく、良好でした。前回同様に粘度、水分、全酸価、IR、RBOTの各データは良好でした。
報告№109-09136 報告№113-00580 | 分析№109-001160 分析№113-002441 | 113-002441 | 、汚染状態は良好であり、潤滑油は継続使用可能と判断します。は、直ちに異常となる摩耗粒子が観察されていないことから継続使用可能な状態にあると考えられますが、今後の摩耗推移を確認するためにも傾向監視を継続することが有効です。定期的な分析今後の進行が懸念されるフレッティング摩耗の推移を監視するため、定期的な分析実施を推奨します。異常摩耗の早期発見のパラメータであるIs値は、前回のレベルからレベルに低下し、正常でした。但し、潤滑部の摩耗が認められたため、定期的に潤滑油分析を実施し、摩耗推移を監視することが有用と考えます。フェログラフィーで観察された代表的な粒子は以下の通りです。正常な摩耗粒子・潤滑状態が正常なマイルド摩耗により発生。赤錆・フレッティングにより発生。赤錆は酸化して硬いため、摺動面に噛み込み、摩耗が進行することが懸念されます。亜鉛を使用した箇所の溶出・摩耗前回に比較して亜鉛は増加していないことから、現状、亜鉛を使用した箇所の溶出・摩耗は安定していると考えられます。鉄を使用した箇所の摩耗前回に比較して鉄は増加していないことから、現状、鉄を使用した箇所、例えばシリンダ等の摩耗は安定していると考えられます。計数汚染度は、前回のNAS級からNAS級にランク低下し、良好です。粘度、酸価、IR、RBOTの各データは良好でした。
報告№109-09136 報告№113-00057 | 分析№109-001160 分析№113-000195 | 113-000195 | 潤滑油の劣化は確認されなかったものの、油中の汚染度は高い値でした。また、粘度が新油値に比較して低下していたSOAP-TおよびIRで新油と一致しないデータが確認されたスラッジが確認された上記点の結果から、異種油の混入、または油名の誤りなどが考えられます。軸受分析の結果、軸受は継続使用可能な状態にあると判断します。但し、切削摩耗が発生しており、今後も摩耗の進行を傾向監視するため、以下の対策を推奨します。異種油の混入、油名、適正粘度の確認および更油分析データから新油と一致しないデータが確認されたことから、異種油の混入または油名が違っている可能性があります。油は設備の条件にあった適正な性能のものを使用することが重要です。また、使用油の粘度がVG、新油がVG程度であり、粘度グレードが異なっていると考えられます。異種油の混入の有無、油名を再確認するとともに潤滑箇所の適正粘度を確認した上で更油を実施することを推奨します。定期的な分析定期的に分析を実施することにより、データの変化から異常の兆候を早期に発見することが可能となります。また、今回は対象設備の初回分析であるため、あと最低でも回分析を実施し、分析データの変化から今後の分析周期を検討することを推奨します。今後、切削摩耗の進行が懸念されるため、出来るだけ早めに回目の分析を実施することを推奨します。水分、酸価、IRの結果は、劣化はなく良好でした。しかし、粘度は管理限界値以下にあり、IRは新油と使用油のスペクトルパターンが一致してない箇所が確認されました。粘度粘度は、mm/sと新油値mm/sに比較して、粘度変化率は-％と当社推奨の管理限界値である±％を超えていました。SOAP-TおよびIRで新油と一致しないデータが確認されたことから、異種油の混入または補給した油の粘度グレードに誤りがあった可能性があります。適正な粘度範囲で使用していない場合、潤滑部で油膜切れが発生し、摩耗の進行に繋がることが懸念されます。水分は、.ppmと当社推奨の管理限界値の以下であり、良好と判断します。酸価・IR酸価劣化の進行度は、酸価およびIRの結果から総合的に判断します。酸価は、.gKOH/gと新油値.mgKOH/g以下にあり、IRチャートの結果、油劣化の兆候を示すカルボン酸の吸収が確認されていないことから、酸化劣化していないと判断します。しかし、IRチャートの結果、新油と使用油のスペクトルパターンは一致していない箇所が確認されました。は良好と判断します。計数汚染度計数汚染度は、NAS級と当社推奨の管理限界値NAS級以下であり、良好と判断します。重量汚染度はmg/mlと当社推奨の管理限界値mg/mlを超えていました。SOAP-Tで油の添加剤成分であるリン、亜鉛が検出され、フィルタ表面の異物観察で茶褐色の粘ちょう物、金属片、鉄錆、砂等が観察されたことから、汚染度が高い要因は、摩耗と油の添加剤成分の析出により発生するスラッジ、そして外部混入異物と思われます。スラッジは、油の劣化により発生する場合もありますが、今回のIR、SOAP-Tの結果から、異種油混入によって発生した可能性があります。光学顕微鏡写真重量汚染度で濾過したフィルタ表面上の夾雑物を光学顕微鏡で観察した結果、スラッジ、金属片、鉄錆、砂等が観察されました。はフェログラフィーおよびSOAP-Tの結果から総合的に判断した結果、継続使用は可能ですが、今後の機器の機能を確認するためにも傾向管理が有用と考えます。フェログラフィー【異常摩耗指数：Is値】Is値は異常摩耗の早期発見パラメータのつで、摩耗粒子を定量化するために用います。今回のIs値はの乗と低い値でした。フェログラフィー【定性分析：摩耗粒子および摩耗形態観察】分析結果から観察された代表的な粒子は、以下の通りでした。正常な摩耗粒子・潤滑状態が正常なマイルド摩耗により発生。切削粒子・異物や金属表面の微小突起による切削摩耗により発生。マイルド摩耗は、軽度の凝着摩耗に分類され、摩耗速度が小さく良好な潤滑状態における摩耗ですが、潤滑状態の変化に伴い摩耗速度の速いシビア摩耗に移行し、シビア粒子を発生させることがあります。シビア粒子が観察された場合は注意が必要です。切削摩耗は、他の摩耗形態に比較して摩耗進行速度が速く注意が必要で、定期的なトライボ診断による状態監視が必要と考えます。切削摩耗の原因となる混入異物が残留している場合、この異物により切削摩耗が継続して発生する可能性があります。Iカップリング発光分光分析【SOAP-T】検出された金属元素から発生箇所を推定すると、以下の通りでした。鉄、鉛、銅、アンチモン、ニッケル、錫・軸受等リン、亜鉛・添加剤カルシウム、ケイ素、ナトリウム・外部混入異物本軸受は錫を主成分としたホワイトメタルを使用しており、今回の分析結果で錫が検出されたことから、軸受メタルが摩耗していると推定されます。今回分析したスーパーハイランドの新油では、以下表に示すとおり、添加剤成分としてリン、亜鉛が桁オーダーで検出されています。しかし、使用油のSOAP-Tからは、リンがppm、亜鉛がppmと新油に比較して低い値でした。異種油の混入、または油名の誤りなどが考えられます。表SOAP-T更に、ケイ素がと高い値でした。一般に、潤滑油中からケイ素が検出された場合の原因として、シリコン油或いは、シリコン系の添加剤が検出されるフェログラフィーおよびフィルタ表面の異物観察で砂が多く観察されて検出されるシリコングリースをシール部に塗布している場合、このシリコングリースが潤滑油に混入して検出されるなどが挙げられます。ケイ素が多く検出された原因がであると軸受摺動面に噛み込み摩耗が進行したり、であると潤滑油とグリースが混ざって粘度が上昇し、粘性抵抗が増大することにより、油温が上昇する等の悪影響を及ぼすことがあります。分析の結果から、今回検出された原因は、比較的高濃度であることからの可能性が考えられます。については、分析結果では確認することが出来ませんので、これに関する情報があれば提供をお願いします。軸受メタルの摩耗SOAP-Tで錫がppm検出されたことから、軸受の摩耗が発生していると推定されます。今後、さらに摩耗が進行することが懸念されます。分析結果から軸受メタルの摩耗深さの検討を行いました。計算は、軸受メタルのサイズが不明であったため、直径をmm、幅をmmと仮定し、SOAP-Tの結果で得られている錫濃度ppmと油量mLから計算しました。当社の経験からメタル面積の約分の程度が摩耗したと仮定しました。その結果、メタル表面の平均的な摩耗深さは約.μmとなり、メタルの表面粗さを軸受表面の一般的な粗さであるsと仮定すると、摩耗深さは表面粗さに対し約.％と小さく、軸受は継続使用可能と推定できます。但し、今回の計算は軸受サイズを仮定した結果であることから推定の域をでないため、今後精度の良い診断を行うためにも、正確な軸受メタルサイズを用いた計算により、傾向監視をしていくことを推奨します。
報告№109-09136 報告№112-00091 | 分析№109-001160 分析№112-000289 | 112-000289 | グリースは継続使用可能な状態にあると判断します。グリースのちょう度、滴点、全酸価、IRの各データは良好でした。
報告№102-8126 | 分析№102-03283 | 102-03283 | 本試験は、軸受温度上昇が見られるため異常がないかを確認するために分析を実施しました。分析の結果、軸受メタルの摩耗のあることが確認されました。軸受温度が上昇した要因は、メタルコンタクトによるものと考えられます。メタルコンタクトの原因を油中の摩耗粒子観察結果から、検討したところ、メタル摩耗粒子の特徴的な形状から、ガイドメタルピボット部で摩耗があり、その影響で微振動が発生し、ガイドメタル表面にも影響が出ていると考えられました。今後、ガイドメタルの支持部等で、短期間に摩耗が進行する場合がありますので、点検を前提に週間後に再度精点Bを実施し、摩耗の進行状況確認されることを推奨します。これらのことは、異常摩耗の早期発見パラメータであるフェログラフィーのIs値が.と良好の範囲にあるものの、摩耗粒子の形態観察の結果、金属接触が厳しい場合に発生するシビア粒子、μmサイズのホワイトメタル粒子がやや多く見られ、D-SOAPの結果、前回に比較してホワイトメタルの主成分である錫が.からに上昇していたことから判断しました。
報告№105-0338 報告№105-0338 | 分析№105-02141 分析№105-02141 | 105-02141 | 分析の結果、全てのデータが良好であることから、この油は継続使用可能と判断します。は良好と判断します。粘度は良好と判断します。粘度はmm/sと新油値mm/sに比較して、粘度変化率は-％で、当社推奨の管理限界値である±％以内にあり、良好と判断します。水分は良好と判断します。水分は.ppmと当社推奨の管理限界値の以下であり、良好と判断します。全酸価は良好と判断します。全酸価は.mgKOH/gと新油値に比較して高い値でした。これは、年月に当社製清浄分散剤TS－を投与したためであり、異常ではありません。IRの結果、良好と判断します。IRの結果、油劣化の兆候を示すカルボン酸の吸収が確認されていないことから、良好と判断します。RBOTの結果、良好と判断します。RBOTはminと当社推奨の管理限界値のmin以上であり、良好と判断します。は良好と判断します。計数汚染度は良好と判断します。計数汚染度はNAS級と当社推奨の管理限界値のNAS級以内であり、良好と判断します。重量汚染度は良好と判断します。重量汚染度は.mg/mlと当社推奨の管理限界値のmg/ml以内であり、良好と判断します。機器の潤滑状態機器の潤滑状態は正常と判断します。SOAPの結果は良好です。SOAPの結果、油の添加剤成分であるリンが検出されました。D－SOAPの結果は良好です。D－SOAPの結果、外部から混入したカルシウムが、ナトリウムが検出されました。フェログラフィーの結果は良好です。異常摩耗の早期発見パラメータであるフェログラフィーのIs値が.と良好の範囲にあり、潤滑状態は良好と判断します。
報告№109-09136 報告№112-00091 | 分析№109-001160 分析№112-000312 | 112-000312 | 潤滑油は継続使用可能な状態にあると判断します。但し、IRの結果から異種油の混入または油名の誤りの可能性がありますので、以下の対策を推奨します。異種油の混入の有無、油名を再確認することを推奨します。粘度、全酸価、RBOTの各データは良好でした。IRIRの結果、新油のIRスペクトルと一致しない箇所が確認されたことから、異種油の混入または油名の誤りなどが考えられます。油の余寿命は、使用油の使用期間または使用時間が不明であったため、ご依頼の油の余寿命に関する検討は行えませんでした。ただし、分析の結果で新油値がminであったことから、使用期間を仮にヶ月間と仮定すれば余寿命は十二分にあると言えます。可能であれば、使用期間、あるいは使用時間の情報をご提供下さい。水分は良好でした。
報告№109-09136 報告№110-00743 | 分析№109-001160 分析№110-003518 | 110-003518 | 軸受および潤滑油は継続使用可能な状態にあると判断します。今後も定期的に分析を実施し、摩耗の進行状況を確認することを推奨します。
報告№105-6050 報告№106-0472 | 分析№105-01529 分析№106-02720 | 106-02720 | 分析の結果、摩耗の安定が確認され、転がり軸受は継続使用可能な状態にあると判断できるものの、前回同様に摩耗粒子形態観察で金属接触が厳しい場合に発生するシビア粒子がやや多く観察されたことから、軸受軌道面では厳しい金属接触が発生していることが確認できました。今後更に摩耗が進行し、転がり軸受の寿命の指標となるフレーキングに進展することが懸念されるため、ヶ月後に再度分析を実施し、摩耗の進行状況を確認されることを推奨します。これらのことは、前回に比較して計数汚染度は等級に変化はなく、D－SOAPの鉄濃度にも変化がないものの、異常摩耗の早期発見パラメータであるフェログラフィーのIs値がの乗とやや高く、摩耗粒子形態観察の結果、金属接触が厳しい場合に発生するシビア粒子が多く観察されたこと以上のことから判断しました。尚、SOAPの結果でケイ素がppm検出されました。一般に、ケイ素は添加剤、或いは、外部混入の異物の可能性があると考えられますが、検出された原因は三つ考えられました。油の添加剤の消泡剤の主成分ですが、通常、消泡剤のケイ素は～程度ですので、今回検出されたケイ素は消泡剤である可能性がある。シリコングリースをシール部に塗布している場合、このシリコングリースが潤滑油に混入している可能性がある。けい砂などのケイ素を含む砂が混入した可能性がある。分析結果からは、三つ全ての可能性がありました。シリコングリースを使用している箇所があるかについてご確認ください。また、けい砂などの影響で切削摩耗が発生している場合がありますので、可能であれば、一旦更油などにより油槽内を清浄にすることを推奨します。
報告№101-6101 | 分析№101-01211,2374 | 101-02374 | 濾過前の試料油を分析した結果、全てのデータが当社が推奨する管理限界値内にあることから、この油は継続使用可能であり、潤滑状態も正常と判断します。一方、濾過後の試料油を分析した結果、計数汚染度がNAS級と濾過後としてやや汚染されていました。特に、～μmレンジがNAS級となっており、大型の粒子が多いことが確認されます。フェログラフィーの結果、フラッシング時に配管内から集油槽に戻されたと思われる鉄錆が多く見られることから、汚染要因は、摩耗粒子ではなく、鉄錆によるものと考えられました。これは、採油が油タンクのドレンバルブから実施されていることから、ドレン配管の汚染物を採取した可能性があります。但し、万が一、これらの鉄錆が循環した場合、この鉄錆は硬く、軸受摺動面に噛み込み、摩耗が進行する場合がありますので、再度分析を実施されることを推奨します。次回採油時期を決定するためには以下の情報が必要になりますので、是非ご提供ください。油清浄器の設置がある場合は、その油清浄器の処理能力、設備全体の油量を、又、油清浄器の設置がない場合は、メインタービンの回転数をお知らせください。今後、解析を進める上で必要となりますので、設備の構造が確認できる図面、油系統図等をご提供ください。尚、濾過前の採油は柄杓で実施しており、中層部から掬ったとしても上澄みの粒子濃度の低い部分の油も同時に掬われると思われますので、採油は当社が提供しました採油機で油槽中層部から実施されることを推奨します。
報告№109-09249 | 分析№109-001747 | 113-000933 | 潤滑油は継続使用可能と判断します。但し、汚染粒子数が注意領域であることから、異物の噛み込みによる摩耗の進行が懸念されます。軸受は継続使用可能な状態にあると判断します。但し、Is値が注意領域にあることから、今後の摩耗進行の有無を確認するためにも傾向監視を継続することが有効です。定期的な分析汚染数が注意領域にあることから、油中の固形異物が軸受へ噛み込み、切削摩耗が進行する可能性が比較的高いと言えます。また、Is値も注意領域にあり、凝着摩耗が今後進行する可能性も否定できないことから、定期的に分析を実施し、汚染粒子数の増加および凝着摩耗の推移を監視することを推奨します。異常摩耗の早期発見パラメータであるのIs値は、前回のレベルからレベルに低下したものの依然注意領域にあります。また、累計鉄濃度も注意領域にあることから、今後の摩耗推移を確認することが有用です。また、フェログラフィーで観察された代表的な粒子は以下の通りです。シビア粒子・潤滑状態がやや厳しい凝着摩耗により発生。金属潤滑部が局部的に油膜切れを起していると考えられます。シビア粒子は、摩擦面が将来的に異常摩耗へ進展する可能性を示唆しているため、傾向監視が有用と思われます。詳細は、別紙傾向監視が必要な摩耗粒子をご覧ください。水分、汚染物重量は共に良好です。但し、汚染粒子数は注意領域でした。汚染粒子数はNAS級で注意領域でした。フィルタ残渣に金属片、鉄錆等が観察されたことから、汚染粒子数を高くしている要因は、摩耗粒子と外部混入異物と思われます。．粘度、全酸価、酸化安定度、色相の各データは良好です。有機物・有機化合物有機物・有機化合物の結果、cm-付近にピークが確認されましたが、添加剤として含まれている防錆剤の影響であり、スラッジのピークでなく良好と判断します。
報告№109-09050 報告№109-09050 | 分析№109-000536 分析№109-000536 | 109-000536 | 今回の採油は、対象設備停止中にドレンプラグから実施しているため、別紙油中粒子の沈降の影響に示すように、沈降の影響を受けて分析データが高濃度に出る可能性があります。今回の分析は、以上のことを踏まえて結果を検討します。分析の結果、摩耗粒子診断で異常摩耗の早期発見パラメータであるIs値がの乗とやや高く、潤滑状態がやや厳しい状態にあることが分かりました。やや厳しい潤滑状態が発生した原因は、油膜に混入した異物によるものであり、混入した異物の角の切削作用で切削摩耗が発生したと思われます。摩耗形態の中で特に切削摩耗は、異物がない状態に比較して、摩耗進行速度が速く注意が必要です。転がり軸受で切削摩耗が発生した場合、切削摩耗により生じた軌道面の損傷が起点となって転がり軸受の寿命となるフレーキングに進展し、寿命が分の程度に低下することも知られています。また、フリクションポリマは、タービン油が軸受摺動面で高圧下に押し込められ、高圧状態になると同時に、圧縮熱も発生して高温状態にもなり、その結果、潤滑油が重合して発生することが知られています。そのため、高温高圧状態の解消がなされなければ、潤滑油は劣化する場合があります。切削摩耗発生の原因となる混入異物が残留している場合、この異物により切削摩耗が継続して発生する可能性があります。また、仮に更油が実施されていたとしても、更油だけでは異物を完全に排除できない可能性もありますので、念のため運転再開後に再分析を実施し、摩耗の発生状況を確認することを推奨します。尚、本設備の場合、ポンプの回転数から、理論的な分析周期をもとめ、この周期で採油を実施することで、仮に油が入れ替わっても分析結果から潤滑状態の傾向を確認することが可能となります。ポンプの回転数をお知らせください。特性低下全ての項目が良好の範囲にあったことから、特性低下は認められず良好と判断します。粘度は良好と判断します。粘度はmm/sと新油値.mm/sに比較して、粘度変化率は-％で、当社推奨の管理限界値である±％以内にあり、良好と判断します。全酸価は良好と判断します。全酸価は.mgKOH/gと新油値.mgKOH/g以下であることから、良好と判断します。酸化安定度の結果、良好と判断します。酸化安定度はminと当社推奨の管理限界値のmin以上であり、良好と判断します。汚染は良好と判断します。水分は良好と判断します。水分はppmと当社推奨の管理限界値の以下であり、良好と判断します。摩耗発生している摩耗形態は切削摩耗であることが分かりました。摩耗形態は切削摩耗が発生していることが分かりました。異常摩耗の早期発見パラメータであるIs値がの乗と高く、油中の摩耗粒子は、異物の噛み込みにより発生する切削粒子、局部的に高圧・高温となる場合に発生するフリクションポリマがやや多く観察されました。このことから、潤滑部で発生している摩耗形態は切削摩耗であることが分かりました。
報告№107-4551 報告№107-4551 | 分析№107-02638 分析№107-02638 | 107-02638 | トライボ診断の結果、泡立ち試験を除く項目は良好でした。泡立ち試験の結果は、一般的には消泡性能が低くいと判断できる値の-ですが、新油値の-と同レベルにあったため、良好と判断します。一方、摩耗粒子の形態観察で外部から混入したと思われる鉄錆が観察されたものの、潤滑状態指数はのマイナス乗と濾過設備のない機器であれば正常な潤滑状態にあると判断できる状況でした。但し、潤滑油の摩耗粒子はフィルタに捕捉され、異常な摩耗状態が発生したとしても正常な潤滑状態にあると誤認してしまう可能性があります。フィルタの捕捉の影響による誤認を避けるため、今後の診断に当たっては、これまでの採油箇所に加え、フィルタの捕捉物も分析し、その結果から潤滑状態を評価することを推奨します。尚、フィルタ捕捉物の分析を実施する際には、フィルタ流量、フィルタ使用時間、主機稼働時間などの追加情報が必要です。泡立ち試験の結果、消泡性能が低いと判断できる値であるものの、新油と同レベルにありました。粘度は良好。粘度はmm/sと新油値mm/sに比較して、粘度変化率は-％で、当社推奨の管理限界値である±％以内にあり、良好と判断する。粘度は.mm/sでした。粘度は.mm/sでした。粘度指数はでした。粘度指数はでした。泡立ち試験は-でした。泡立ち試験は-と新油と同レベルにあり、消泡性能が新油と同レベルにあることが確認されました。水分は良好。水分はppmと当社推奨の管理限界値の以下であり、良好と判断します。全酸価は良好。全酸価はmgKOH/gと新油値mgKOH/g以内であり、良好と判断する。機器の潤滑状態精密な濾過設備がない機器であれば、潤滑状態指数は正常の範囲にあると判断します。潤滑状態指数は正常の範囲にあると判断します。異常摩耗の早期発見パラメータである潤滑状態指数がのマイナス乗と、精密な濾過設備がない機器であれば、潤滑状態指数は正常の範囲にあると判断します。
報告№109-09136 報告№111-00297 | 分析№109-001160 分析№111-001417 | 111-001417 | 軸受は継続使用可能な状態にあると判断します。但し、疲労摩耗の進行が懸念されるため、以下の対策が必要です。疲労摩耗の進行を監視するため、定期的な分析を実施し、摩耗の進行状況を確認することを推奨します。フェログラフィー異常摩耗の早期発見パラメータとして摩耗粒子を定量化して評価するフェログラフィーのIs値は、前回のの乗から乗に上昇し、潤滑状態が厳しくなっていることを示していました。摩耗粒子の形態で比較的多く観察された粒子は、繰返し応力を受けて発生する疲労摩耗粒子でした。これらの摩耗粒子が観察された場合、潤滑部で発生している摩耗形態は、疲労による疲労摩耗であることが分かりますIカップリング発光分光分析供試のギヤ油を分析した結果、検出された金属元素は、SOAPの結果表に示すように、鉄、銅、アンチモン、ニッケル、錫、リン、亜鉛、カルシウム、アルミニウム、ケイ素、ナトリウムが検出されました。これらの検出された金属元素から発生箇所を推定すると鉄、銅、アンチモン、ニッケル、錫・ギヤ・軸受等リン・オイル添加剤亜鉛、カルシウム、アルミニウム、ケイ素、ナトリウム・外部混入異物であると思われます。このうち、機械部品が摩耗したと思われる元素はのグループです。前回に比較して計数汚染度はNAS級から等級に変化はないものの、やや高い値でした。分析結果計数汚染度はやや高い値でした。計数汚染度計数汚染度はNAS級と当社推奨の管理限界値のNAS級以内にあるものの、やや高い値でした。重量汚染度はmg/mlでした。機器の潤滑状態フェログラフィーの結果、繰返し応力を受けて発生する疲労摩耗粒子が比較的多く観察されました。SOAPSOAPの結果、摩耗により発生する鉄、銅、油の添加剤成分であるリンが検出されました。D－SOAPD－SOAPの結果、摩耗により発生する鉄、銅が検出されました。フェログラフィー異常摩耗の早期発見パラメータであるフェログラフィーのIs値がの乗とやや高く、摩耗粒子の形態観察の結果、繰返し応力を受けて発生する疲労摩耗粒子が比較的多く観察されました。
報告№109-09136 報告№113-00258 | 分析№109-001160 分析№113-000983 | 113-000983 | グリース中の摩耗粒子を観察した結果、摩耗粒子の形態観察で転がり軸受表面に高い荷重が繰り返し加わり表面剥離した～μm前後の疲労摩耗粒子が観察され、SOAP-Tの鉄が高濃度でした。これらの粒子が観察された場合、転がり軸受の表面では、マイクロフレーキングと呼ばれる、マイクロピットが発生していると推定されます。観察された摩耗粒子は、流動性の悪いグリース中に含まれているものであるため、今回の結果が転がり軸受の平均的な摩耗であるとは判断しにくいものの、少なくてもマイクロピットが発生していることから、に示す対策を推奨します。比較的短期間での傾向監視継続使用して摩耗が進行し、数十μmの摩耗痕が発生した場合、その摩耗痕が起点となってフレーキングの範囲が拡大し、結果として振動の増大に繋がることが懸念されます。そのため、比較的短期間で摩耗粒子を観察してμm程度の摩耗粒子が発生するか、発生しないか確認することが必要と判断します。傾向監視によりμm以上の摩耗粒子が発生した場合は、転がり軸受の点検が必要になると思われます。はフェログラフィーおよびSOAP-Tの結果から総合的に判断した結果、点検を前提に傾向監視を実施する必要があると考えます。フェログラフィー【定性分析：摩耗粒子および摩耗形態観察】観察された代表的な摩耗粒子は、以下の通りでした。疲労摩耗粒子・繰返し応力を受けて発生。Iカップリング発光分光分析【SOAP-T】検出された金属元素から発生箇所を推定すると、以下の通りでした。鉄、鉛、銅、錫・軸受等リン、亜鉛、カルシウム、アルミニウムケイ素、ナトリウム・添加剤、増ちょう剤、外部混入異物
報告№107-4545 報告№108-0135 | 分析№107-02185 分析№108-00829 | 108-00829 | トライボ診断の結果、全てのデータが良好であることから、この油は継続使用可能と判断します。は良好と判断します。粘度は良好。粘度は.mm/sと新油値mm/sに比較して、粘度変化率は-.％で、当社推奨の管理限界値である±％以内にあり、良好と判断します。粘度はmm/sでした。粘度はmm/sでした。粘度指数はでした。粘度指数はでした。水分は良好。水分はppmと当社推奨の管理限界値の以下であり、良好と判断します。全酸価は良好。全酸価は.mgKOH/gと新油値.mgKOH/g以内であり、良好と判断します。
報告№101-8124 | 分析№101-03085 | 101-03085 | オーバーホール日経過後の初期試験を実施した結果、フェログラフィーを除く項目は良好でした。フェログラフィーの結果、摩耗の過酷度を示すIs値がマイナス乗と良好の範囲にあるものの、摩耗粒子の形態観察結果から、外部から混入した鉄錆、砂が見られ、更に、厳しい金属接触が起きている場合に発生する黒錆、球状粒子が観察されました。これは、初期のなじみ摩耗と、砂、鉄錆等の異物が軸受摺動面に混入したことで発生するアブレッシブ摩耗、さらに、微振動によるフレッティング摩耗が混在している事を表していると考えられました。但し、今回使用油のFBKタービンSHには使用されていない添加剤の亜鉛が検出されたことから、新油に旧使用油が若干混入した可能性があります。仮に、混入していたとすると、今回の厳しい摩耗と診断している内容は、更油以前の摩耗粒子であった可能性もあり得ます。一般に、軸受の初期のなじみは数時間程度で終了しますが、今回のようになじみ過程で球状粒子や黒錆が観察された場合は、なじみ過程が正常に終了していない場合があり、軸受の異常摩耗に進展することも懸念しなければなりません。なじみ過程が正常な状態で終了した場合、球状粒子や黒錆は観察される事が少なく、従って、今回のなじみ過程では、局部的な金属接触がごく一部で発生したと考えられます。この接触が、既に正常な状態に推移しているか、或いは、進行しているのかを確認するためには、週間以上の運転時間を経過した時点で再度採油し、分析することで判断できますのでヶ月以内に再分析を行うよう推奨します。
報告№107-0461 | 分析№107-02664 | 107-02664 | トライボ診断により、機器軸受の潤滑状態、潤滑油の劣化状態を診断する。分析の結果、本軸受は継続使用可能な範囲にあると判断します。このことは、D－SOAPで転がり軸受の摩耗により発生する鉄が検出されたものの、僅かであることフェログラフィーの結果、異常摩耗の早期発見パラメータであるIs値がのマイナス乗と良好の範囲にあること計数汚染度がNAS級と良好の範囲にあること以上のことから判断しました。尚、を示す全酸価、IRの各データは良好の範囲にあることから、この油は継続使用可能と判断します。
報告№109-09136 報告№112-00624 | 分析№109-001160 分析№112-002683 | 112-002683 | 潤滑油は継続使用可能な状態にあると判断します。粘度、全酸価、IR、RBOTの各データは良好でした。油の余寿命は、使用油の使用期間または使用時間が不明であったため、ご依頼の油の余寿命に関する検討は行えませんでした。ただし、今回の結果がmin、新油値がminであったことから、酸化防止剤の残存量は％でした。可能であれば、使用期間、あるいは使用時間の情報をご提供下さい。水分は良好でした。
報告№105-0282 報告№105-0282 | 分析№105-01798 分析№105-01798 | 105-01798 | 結論前回からメタルの摩耗が若干進行していました。メタルの表面は、摩耗が進行し、鏡面状態になっていると考えられるため、点検が必要と判断します。計数汚染度が、NAS級と前年度濾過後のNAS級から約年でランク上昇していました。粘度は良好と判断します。粘度はmm/sと非常に良好の範囲にありました。水分は良好と判断します。水分はppmと非常に良好の範囲にありました。全酸価は良好と判断します。全酸価は.mgKOH/gと非常に良好の範囲にありました。RBOTは良好と判断します。RBOTはminと非常に良好の範囲にありました。計数汚染度は、良好の範囲にあるものの、前年度濾過後に比較してランク上昇していました。計数汚染度は、NAS級と前年度濾過後のNAS級に比較して、約年でランク上昇しました。重量汚染度は.mg/mlと非常に良好の範囲にありました。重量汚染度は.mg/mlと非常に良好の範囲にありました。機器の潤滑状態前回からメタルの摩耗が若干進行していました。メタルの表面は、摩耗が進行し、鏡面状態になっていると考えられるため、点検が必要と判断します。油中の金属粒子濃度を分析するSOAP及びD-SOAPの結果、軸受メタルの摩耗により発生したと考えられる錫がSOAPでppm検出されていました。但し、本軸受油は、年に度濾過を実施しており、メタルの摩耗量を検討する場合は濃度補正を行う必要があります。本試料は濾過後に分析を実施しておらず、濾過の効果を確認することが出来ませんでした。そこで、濾過後の錫濃度が濾過により濾過前の錫濃度の％が除去されると仮定し、錫濃度を補正しました。その結果を別表に示す通り累積錫濃度はppmとなりました。この結果から、錫の累計濃度はppmになっていたと考えられることが出来ます。この補正後の錫濃度と油量リットルから摩耗量を下式により計算しました。 ・式 .cmとなります。従いまして、下図のような体積をもつ金属片が摩耗した計算となります。図摩耗量の概念図この体積.cmを軸受メタルの摩耗面積で割りますと平均的な摩耗深さとなります。この摩耗面積は当社の経験によれば、スラストメタル面積の約分の程度となることが確認されており、軸受の支持面積cmからスラストメタル面積とパッド枚数枚から計算するとcmとなります。摩耗体積.cmとcmから平均的な摩耗深さを求めるとμmとなります。スラストメタルの表面粗さをRmaxμmとしますと既にスラストメタル表面は摩耗が進行し鏡面状態になっている箇所があると考えられますので、メタルの点検が必要と判断します。
報告№109-09094 報告№109-09094 | 分析№109-000904 分析№109-000904 | 109-000904_100127 | 分析評価者：佐々木義憲保有資格：ICMLMLAⅠ設備保全技能士級ISO-準拠機械状態監視診断技術者カテゴリーⅠ分析の結果、全てのデータが良好である事から、この油は継続使用可能と判断します。≪状態監視とパラメータ≫分析の目的および各分析のパラメータは以下の通りです。特性低下目的：油の分析結果から、や劣化傾向ならびに添加剤の消耗程度、残存寿命などを確認する。粘度JISK全酸価JISK赤外線吸収スペクトルJISK酸化安定度試験JISK汚染目的：油の分析結果から、砂塵あるいは水・異種油などによるや、異物混入の有無を確認する。水分JISK計数汚染度JISB重量汚染度JISB光学顕微鏡観察摩耗目的：油中の摩耗粒子を分析する事により、回転・摺動部の潤滑状態、摩耗劣化の程度、余寿命などを解析する。摩耗診断電子顕微鏡観察JISKX線マイクロアナリシス油中金属濃度）JISK≪分析結果≫特性低下粘度：良好粘度値mm/sの新油値mm/sに対する変化率は-％であり、当社推奨の管理限界値±％以内に留まっています。全酸価：良好全酸価.mgKOH/gは新油値の.mgKOH/g以内にあることから問題は無いと判断します。赤外線吸収スペクトル：良好酸化安定度試験：良好酸化安定度試験の結果、数値minは当社推奨の管理限界値min以内に留まっており、現時点での使用は可能と判断します。汚染水分：良好水分値.ppmは当社推奨の管理限界値以内に留まっています。計数汚染度：今回は実施していません。重量汚染度：今回は実施していません。光学顕微鏡観察：今回は実施していません。摩耗摩耗診断電子顕微鏡観察・X線マイクロアナリシス：今回は実施していません。油中金属濃度：今回は実施していません。
報告№102-6036 | 分析№102-00597 | 102-00597 | 精点Aを実施した結果、を示す粘度、水分、全酸価、IR、RBOTの各データは管理基準値内にあり、この油は継続使用可能と判断します。一方、を確認するために実施したフェログラフィーの結果、摩耗粒子の形態が、メタルコンタクトがあった場合に発生する形態のシビア摩耗粒子であり、今後さらに摩耗が進行し汚染度を上昇させる可能性がありますので、ヶ月後に再度分析を実施し、、摩耗の進行状況を確認されることを推奨します。本試料油は、油濾過機が設置されている油槽であるため、油中の粒子が除去されています。機器の摩耗診断は油濾過機による油中摩耗粒子の減少率を考慮して潤滑状態を解析する必要があります。今回は、この解析を利用した管理方法がありますので、その方法をご提案申し上げます。尚、この解析は、十分に濾過時間が経過し、油中粒子が飽和状態になっていると仮定しています。油濾過機による油中の摩耗粒子の減少率は油濾過機の入口と出口の汚染度を評価し、その結果から求めますが、今回は油濾過機の出口から採取した試料がありませんので、減少率を濾過能力が良好とされる一般的な濾過率.として検討しました。濾過率を考慮した減少率は油濾過機の吐出量と総油量との比から換算します。本機の油濾過機の吐出量は毎時L、設備油量はLですので減少率は.となります。油濾過機により時間で％の粒子が減少するとした場合、油がパスして増加する粒子数は、今回計数汚染度の～μmレンジですと個/mlの％の個/mlとなります。更に、この発生粒子数から平衡濃度を計算します。平衡濃度は下式により求めます。平衡濃度＝発生粒子数／油濾過機が設置されていない場合の減少率・式油濾過機が設置されていない場合の減少率を.とすると平衡濃度は個/mlとなります。このことから分かるように、本試料油中の汚染度は、油濾過機が設置されていることでNAS級と清浄になっていますが、油濾過機がないと仮定した場合、計算により求めたように～μmレンジの汚染度はNAS級以上の汚染状態になる可能性を示唆するものととらえる事が出来ます。他のレンジを同様に計算すると以下のようになり、NAS級以上となります。～～～～以上等級級以上以上のことから、濾過機の影響で汚染状態は清浄になってはいるものの、摩耗が発生している状態である考えることができます。傾向を見るためには、油槽から採油すると同時に油濾過機の濾過前と濾過後の位置から採油を実施し、分析結果から減少率を導き、その減少率を上記方法により油濾過機がない場合の粒子数を求め、その粒子数の変化により金属接触が進行しているか落ち着いてきているのかが確認できます。この解析法を利用すれば、摩耗粒子の変化を捉えやすくなり、摩耗の進行状況を把握し易くなります。是非、濾過機の前後の箇所から採油を実施し、本解析法を採用されますことをご推奨申し上げます。
報告№109-09094 報告№110-00717 | 分析№109-000915 分析№110-002828 | 110-002828 | は良好と判断します。尚、RBOTがminと新油値のminに比較してmin減少していました。このまま継続使用した場合、この減少傾向から限界値に到達するのは、別紙図RBOTの減少傾向に示すように年月と推定されました。残りの継続使用期間は、約年ヶ月であると予測されます。潤滑油は継続使用可能な状態にあると判断します。≪状態監視とパラメータ≫分析の目的および各分析のパラメータは以下の通りです。特性低下目的：油の分析結果から、や劣化傾向ならびに添加剤の消耗程度、残存寿命などを確認する。粘度JISK全酸価JISK赤外線吸収スペクトルJISK酸化安定度試験JISK汚染目的：油の分析結果から、砂塵あるいは水・異種油などによるや、異物混入の有無を確認する。水分JISK計数汚染度JISB重量汚染度JISB光学顕微鏡観察摩耗目的：油中の摩耗粒子を分析する事により、回転・摺動部の潤滑状態、摩耗劣化の程度、余寿命などを解析する。摩耗診断電子顕微鏡観察JISKX線マイクロアナリシス油中金属濃度）JISK≪分析結果≫特性低下粘度：良好粘度値mm/sの新油値mm/sに対する変化率は+.％であり、当社推奨の管理限界値±％以内に留まっています。全酸価：良好全酸価は新油値の.mgKOH/gに比較し高くはあるものの、有機物・有機化合物試験の結果で油劣化の兆候を示すカルボン酸の吸収が見られないことから問題は無いと判断します。赤外線吸収スペクトル：良好酸化安定度試験：良好酸化安定度試験の結果、数値minは当社推奨の管理限界値min以上に留まっており、現時点での使用は可能と判断します。汚染水分：良好水分値ppmは当社推奨の管理限界値以内に留まっています。計数汚染度：今回は実施していません。重量汚染度：今回は実施していません。光学顕微鏡観察：今回は実施していません。摩耗摩耗診断電子顕微鏡観察・X線マイクロアナリシス：今回は実施していません。油中金属濃度：今回は実施していません。
報告№109-09136 報告№110-00723 | 分析№109-001160 分析№110-003345 | 110-003345 | Iカップリング発光分光分析供試のギヤ油を分析した結果、検出された金属元素は、SOAPの結果表に示すように、鉄、銅、クロム、アンチモン、ニッケル、錫、リン、亜鉛、カルシウム、アルミニウム、ケイ素、ナトリウムが検出されました。これらの検出された金属元素から発生箇所を推定すると鉄、銅、クロム、アンチモン、ニッケル、錫・軸受等リン・オイル添加剤亜鉛、カルシウム、アルミニウム、ケイ素、ナトリウム・外部混入異物であると思われます。このうち、機械部品が摩耗したと思われる元素はのグループです。フェログラフィー異常摩耗の早期発見パラメータとして摩耗粒子を定量化して評価するフェログラフィーのIs値は、前回のの乗から変化はありませんでした。また、摩耗粒子の形態で比較的多く観察された粒子は、潤滑部で繰返し応力を受けて発生する疲労摩耗粒子、外部から混入したと思われる鉄錆等でした。疲労摩耗粒子の発生は、転がり軸受の転動体が回転しながら高い接触圧力により転動面から疲労剥離する事で発生することから、疲労摩耗粒子が観察された場合、転動体の転動面や軌道面ではμm以下の剥離痕が生じ、剥離痕を起点に進展したクラックによりさらに大きな疲労摩耗へとつながることがあります。前回同様に計数汚染度は当社推奨の管理限界値を超えていました。D－SOAPで油の添加剤成分であるリンが検出され、フィルタ表面の異物観察で表面が茶褐色で鉄錆等が観察されたことから、汚染度が高い要因は、摩耗とスラッジ、外部混入異物の影響と思われます。IRの結果、前回同様にIRチャートに示すように油劣化の兆候を示すカルボン酸の吸収が確認されました。油は劣化の兆候を示していますが、酸化防止剤の残存量が十分あることから今後も分析による傾向監視が必要です。今回の採油条件を踏まえて結果を検討すると、現在のところ、本軸受は継続使用可能な状態にある推定されますが、疲労摩耗の進展により転がり軸受の摩耗が加速することもあるため潤滑油分析による摩耗状態の傾向監視が必要と判断します。尚、油劣化による腐食摩耗の進行が懸念されるため、以下の対策を推奨します。分析による傾向監視前回同様にIRの結果で油劣化の兆候を示すカルボン酸の吸収が確認されましたが、酸化防止剤の残存量が十分あることから、今後も分析により傾向監視することを推奨します。定期的な分析摩耗の進行を監視するため、定期的に分析を実施し、摩耗の進行状況を確認することを推奨します。最適な採油方法本試料油は、機器停止後約時間経過後にオイルゲージ部からポンプを使用して採油されています。機器が停止している状態では、別紙油粒子の沈降の影響に示すように油槽内で撹拌がなくなり固形物が沈降するため、油中汚染度は低くなると推定されます。今後の採油は、極力運転中もしくは停止直後の油槽中層部から実施されることを推奨します。
報告№109-09136 報告№111-00490 | 分析№109-001160 分析№111-002255 | 111-002255 | 潤滑油および対象設備は継続使用可能な状態にあると判断します。但し、油中の汚染度が高く、スラッジが発生しているため、電磁弁の固着や動作不良などの現象が現れやすくなるため、以下の対策が必要です。TS－の投与および濾過今後、バルブ類の動作障害やフィルタおよびストレーナの目詰まりが発生することが懸念されるため、当社製清浄分散剤TS－の投与と濾過を推奨します。定期的な分析凝着摩耗の進行を監視するため、定期的に分析を実施し、摩耗の進行状況を確認することを推奨します。最適な採油方法本試料油は、機器停止中にドレンプラグから採油されています。機器が停止している状態では、別紙油粒子の沈降の影響に示すように油槽内で撹拌がなくなり固形物が沈降するため、油中汚染度は高くなると推定されます。今後の採油は、極力運転中もしくは停止直後の油槽中層部から実施されることを推奨します。フェログラフィー異常摩耗の早期発見パラメータとして摩耗粒子を定量化して評価するフェログラフィーのIs値は、潤滑状態がやや厳しいの乗でした。摩耗粒子の形態で比較的多く観察された粒子は、潤滑状態が正常な場合に発生する摩耗粒子金属潤滑部が局部的に油膜切れを起して発生するシビア粒子でした。これらの摩耗粒子が観察された場合、潤滑部で発生している摩耗形態は、正常なマイルド摩耗潤滑状態がやや厳しい凝着摩耗であることが分かります。Iカップリング発光分光分析供試の潤滑油を分析した結果、検出された金属元素は、SOAPの結果表に示すように、鉄、銅、クロム、錫、リン、亜鉛、カルシウム、バリウム、ナトリウムでした。検出されたこれらの金属元素から発生箇所を推定すると鉄、銅、クロム、錫・シリンダ内壁・ポンプ等リン、亜鉛・オイル添加剤カルシウム、バリウム、ナトリウム・外部混入異物であると思われます。このうち、機械部品が摩耗したと思われる元素はのグループです。銅を使用した箇所の溶出・摩耗SOAPの結果、銅がppm検出されたことから、銅を使用した部分の溶出・摩耗が発生しています。亜鉛系添加剤を使用している潤滑油で銅が検出される場合、潤滑系統内でこれらの金属が亜鉛系添加剤の影響により溶出することが知られています。今回の検出は、この溶出によるものと考えられます。今後、別紙鉱油の酸化に対する金属触媒の影響に示すように濃度の増加に伴い酸化速度が速まる可能性があります。計数汚染度は良好の範囲にあるものの、重量汚染度は当社推奨の管理限界値を超えていました。D－SOAPで油の添加剤成分である亜鉛が検出され、フィルタ表面の異物観察で金属片、鉄錆、砂等が観察されたことから、汚染度が高い要因は、摩耗とスラッジ、そして外部混入異物の影響と思われます。粘度、水分、酸価、IRの各データは良好でした。
報告№109-09136 報告№112-00027 | 分析№109-001160 分析№112-000066 | 112-000066 | 潤滑油および軸受は継続使用可能な状態にあると判断します。フェログラフィーIs値は異常摩耗の早期発見パラメータのつで、摩耗粒子を定量化するために用います。今回のIs値は-であり、潤滑状態は正常と判断できます。Iカップリング発光分光分析【SOAP-T】検出された金属元素は、SOAP-Tの結果表に示すように、鉄、銅、リン、ナトリウムでした。検出された金属元素から発生箇所を推定すると鉄、銅・軸受等リン・オイル添加剤ナトリウム・外部混入異物であると思われます。このうち、機械部品が摩耗したと思われる元素はのグループです。計数汚染度、重量汚染度は共に良好でした。．粘度、水分、酸価、IR、RBOTの各データは良好でした。
報告№109-09136 報告№113-00624 | 分析№109-001160 分析№113-002680 | 113-002680 | 異常摩耗の早期発見のパラメータであるIs値は、レベルとやや高い値であることから、定期的に潤滑油分析を実施し、摩耗推移を監視することが有用と考えます。SOAP-Tで検出された銅は.ppmと比較的低濃度であり、銅系部品の溶出・摩耗は軽微であると考えられます。計数汚染度はNAS級と当社推奨の管理限界値以下であり、良好です。IRは良好です。
報告№106-0034 報告№106-0034 | 分析№106-00161 分析№106-00161 | 106-00161 | 経緯お客様からご提供いただいた経緯に関する情報は以下の通りです。・減速機の交換時期を見極めると共に、毎年実施している更油を延伸化したい。目的トライボ診断にて、油劣化状況、汚染状態、ギヤおよび軸受の劣化状態を把握し、更油の必要性および減速機取替えの必要性を検討することを目的としました。考察【油の劣化状態と更油の必要性】採油が潤滑状態の全体を代表するような状態で行われたとすれば、現在のところ、水分がppmとやや高く、錆発生の可能性が考えられることと、計数汚染度がNAS級以上、重量汚染度がmg/mlとやや高い値であったことを除けば、更油の判断をする項目である粘度、全酸価、IRは良好であり更油の必要はないと判断出来ます。水分濃度が若干高く、また汚染度がやや高いため、今後は定期的な分析により傾向監視を推奨します。【ギヤおよび軸受の劣化状況】今回は減速機のタイプや構造などの情報がないため減速機取替えの必要性について検討することはできませんでしたが、油中の摩耗粒子から異常摩耗の早期発見パラメータを求めるフェログラフィーのIs値がの乗とやや高く、金属接触が厳しい場合に発生する摩耗粒子とギヤ或いは転がり軸受など、点接触で潤滑する機械要素に特徴的なマイクロフレーキングと呼ぶμm以下の粒子が多く見られたことから、ギヤ歯面またはベアリングでは微小な摩耗が発生していることが確認されました。現在のところギヤや軸受の寿命を示す摩耗粒子は確認されていないことから、継続使用可能と判断できますが、今後、さらに摩耗が進行することが懸念されました【減速機取替えの必要性】減速機の取替をより正確に検討するには、減速機のタイプ、構造が確認できる図面、ギヤ形式、歯形、モジュール、歯幅、歯数、回転数などの情報が必要です。次回は是非ご提供ください。尚、今回の分析結果からギヤ歯面および軸受の摩耗の発生を示す摩耗粒子が確認されており、ヶ月後に再度分析を実施し、摩耗の進行状況を確認することを推奨します。
報告№107-0366 報告№111-00571 | 分析№107-01900 分析№111-002667 | 111-002667 | 濾過後の試料油を分析した結果、計数汚染度がNAS級と、濾過前のNAS級に対してランク増加していました。計数汚染度が前回に比較してランク増加していますが、濾過前がNAS級、濾過後がNAS級と、いずれも清浄なレベルにあり、継続使用可能な状態にあると判断します。
報告№109-09050 報告№109-09050 | 分析№109-000530 分析№109-000530 | 109-000530 | 今回の採油は、対象設備停止中にドレンプラグから実施しているため、別紙油中粒子の沈降の影響に示すように、沈降の影響を受けて分析データが高濃度に出る可能性があります。今回の分析は、以上のことを踏まえて結果を検討します。分析の結果、摩耗粒子診断で異常摩耗の早期発見パラメータであるIs値がの乗とやや高く、潤滑状態がやや厳しい状態にあることが分かりました。やや厳しい潤滑状態が発生した原因は、局部的な金属疲労により疲労摩耗が発生し、同時に外部から混入したと思われる鉄錆や砂等の異物が、油膜に入り込み異物の角の切削作用で切削摩耗が発生したためと思われます。局部的な疲労摩耗の発生は、将来の疲労摩耗範囲の拡大を暗示しています。つまり、生じた摩耗痕に応力が集中し、そこを起点に疲労摩耗が進展することで目視で観察できるレベルのフレーキングへ繋がることが推定されます。また、切削摩耗が観察された場合の軸受寿命は分の程度に低下することが知られていることから今後の摩耗進行には十分な注意が必要です。さらに、フリクションポリマは、タービン油が軸受摺動面で高圧下に押し込められ、高圧状態になると同時に、圧縮熱も発生して高温状態にもなり、その結果、潤滑油が重合して発生することが知られています。そのため、高温高圧状態の解消がなされなければ、潤滑油は劣化する場合があります。切削摩耗発生の原因となる外部混入異物が残留している場合、この異物により切削摩耗が継続して発生する可能性があります。また、仮に更油が実施されていたとしても、更油だけでは異物を完全に排除できない可能性もありますので、念のため運転再開後に再分析を実施し、摩耗の発生状況を確認することを推奨します。尚、本設備の場合、ポンプの回転数から、理論的な分析周期をもとめ、この周期で採油を実施することで、仮に油が入れ替わっても分析結果から潤滑状態の傾向を確認することが可能となります。ポンプの回転数をお知らせください。特性低下全ての項目が良好の範囲にあったことから、特性低下は認められず良好と判断します。粘度は良好と判断します。粘度はmm/sと新油値.mm/sに比較して、粘度変化率は-％で、当社推奨の管理限界値である±％以内にあり、良好と判断します。全酸価は良好と判断します。全酸価は.mgKOH/gと新油値.mgKOH/gに比較して変化がないことから、良好と判断します。酸化安定度の結果、良好と判断します。酸化安定度はminと当社推奨の管理限界値のmin以上であり、良好と判断します。汚染は良好と判断します。水分は良好と判断します。水分はppmと当社推奨の管理限界値の以下であり、良好と判断します。摩耗微小な疲労摩耗粒子の発生は、今後の疲労摩耗の範囲拡大を示唆しています。発生している摩耗形態は疲労摩耗と切削摩耗が混在していることが分かりました。摩耗粒子診断で異常摩耗の早期発見パラメータであるIs値がの乗とやや高く、潤滑状態がやや厳しい状態にあることが分かりました。油中の摩耗粒子は、異物の噛み込みにより発生する切削粒子、微小な疲労摩耗粒子、局部的に高圧・高温となる場合に発生するフリクションポリマがやや多く観察されました。観察された粒子の中でも、微小な疲労摩耗粒子の発生は今後の疲労摩耗の範囲拡大を示唆しています。
報告№106-6023 報告№106-4556 | 分析№106-00388 分析№106-01837 | 106-01837 | トライボ診断の結果、増速機は継続使用可能な状態にあると判断する。スラッジや摩耗粒子の増加は確認されていませんが、ストレーナの目詰まり発生に注意が必要なレベルにある。分析の結果、前回に比較して重量汚染度が.mg/mlからmg/mlに減少しているものの高い値を示していた。重量汚染度の高い原因となっている汚染物は、添加剤成分のモリブデン、亜鉛がスラッジとして析出し、これに摩耗で発生した鉄、銅などが混合して粘性のあるスラッジになっていると推定された。これらのことは、異常摩耗の早期発見パラメータである潤滑状態指数はのマイナス乗と良好の範囲にあり、摩耗の形態はマイルド摩耗と呼ぶ比較的小さな粒子が占めること計数汚染度は良好の範囲にあるものの、重量汚染度がmg/mlと高い値を示し、フィルタ表面が茶褐色になっていること油中金属濃度の結果、ギヤやベアリングなどの鉄系材料の摩耗、モリブデン、亜鉛などの添加剤の析出が検出されたこと以上のことから判断した。
|  | 113-001273 | ディーゼルエンジンの軸受部は、継続使用可能な状態にあると判断し、現時点では分解点検の必要はないと考えます。但し、水分濃度が高く、今後の凝着摩耗の進行を確認するため、以下の対策を推奨します。更油或いは部分更油による水分濃度の調整水分の影響により金属表面で腐食摩耗が発生し、発生した鉄錆等の粒子が潤滑部に噛み込み摩耗が進行することがありますので、可能であれば、更油或いは部分更油などにより相対的に水分濃度を低くするなどの方法を推奨します。更油などの対策が難しい場合は、次年度も分析を実施し、水分濃度の監視することを推奨します。定期的な分析定期的な分析を実施することにより、データの変化から異常の兆候を早期に発見することが可能となります。今後懸念される凝着摩耗の進行を監視するため、定期的に分析を実施することを推奨します。はフェログラフィーおよびSOAP-Tの結果から総合的に判断した結果、継続使用は可能ですが、今後の機器の機能を確認するためにも傾向管理が有用と考えます。フェログラフィー【定量分析：Is値】Is値は異常摩耗の早期発見パラメータのつで、摩耗程度を定量化するために用います。前回に比較してIs値はの乗から変化はなく、やや高い値でした。フェログラフィー【定性分析：摩耗粒子および摩耗形態観察】分析結果から比較的多く観察された粒子は、以下の通りでした。正常な摩耗粒子・潤滑状態が正常なマイルド摩耗により発生。黒錆・潤滑状態がやや厳しい凝着摩耗により発生。金属接触が厳しく、且つ、高い摩擦熱が発生していると考えられます。観察された摩耗粒子の中でも黒錆は、将来的な摩耗の進行に繋がる可能性を示唆しているため、傾向監視が必要と思われます。黒錆は、凝着摩耗に分類されます。この摩耗粒子は、摺動面で凝着、破断を繰り返し、この過程で生じる移着粒子が成長して摩耗粒子となります。そのため、摺動面では局部的に油膜切れが発生していることを示しています。この状態が継続した場合、摩耗粒子のサイズは徐々に大型化していき、設備の損傷に至る場合がありますので、傾向監視が必要です。Iカップリング発光分光分析【SOAP-T】検出された金属元素から発生箇所を推定すると、以下の通りでした。鉄、鉛、銅、ニッケル、錫・エンジン部品リン、亜鉛、カルシウム・添加剤アルミニウム、ケイ素、ナトリウム、マグネシウム、ホウ素・外部混入異物SOAP-Tで軸受メタルの主成分である錫がppmからppmに減少していることから、軸受メタルの摩耗は安定していると考えられます。水分はppmと当社推奨の管理限界値を超えていました。今後、水分の影響でエンジン内部に錆が発生し、その影響で摩耗が発生する懸念があります。
報告№106-0025 報告№106-0193 | 分析№106-00118 分析№106-01110 | 106-01110 | 分析の結果、摩耗粒子形態観察で転がり軸受の寿命の指標となるフレーキングにつながるマイクロフレーキングが確認されました。今後、更に疲労摩耗が進行することが懸念されるため、稼働時間が今回の採油から時間程度経過した時点で再度分析を実施し、フレーキングの発生状況を確認することを推奨します。尚、報告書の管理表中に示しているSOAP／D-SOAPは、グリース潤滑の場合、摩耗粒子が均一に分散していないため、測定値が大きく変動することがありますので参考値としてお考え下さい。
報告№109-09094 報告№110-00627 | 分析№109-000931 分析№110-002848 | 110-002848 | グリースの物理的性状は良好と判断します。グリースは継続使用可能な状態にあると判断します。≪状態監視とパラメータ≫分析の目的および各分析のパラメータは以下の通りです。特性低下目的：グリースの分析結果から、グリースの物理的性状や劣化傾向などを確認する。全酸価JISK赤外線吸収スペクトルJISKちょう度JISK滴点JISK摩耗目的：グリース中の摩耗粒子を分析する事により、回転・摺動部の潤滑状態、摩耗劣化の程度、余寿命などを解析する。摩耗診断電子顕微鏡観察JISKX線マイクロアナリシス油中金属濃度）JISK≪分析結果≫特性低下全酸価：良好全酸価mgKOH/gは新油値の.mgKOH/gに比較し高くはあるものの、有機物・有機化合物試験の結果で油劣化の兆候を示すカルボン酸の吸収が見られないことから、問題は無いと判断します。赤外線吸収スペクトル：良好ちょう度：良好ちょう度値はと当社推奨の管理限界値であるから以内に留まっています。滴点：良好滴点はと新油値のに比較し変化はないことから、問題は無いと判断します。摩耗摩耗診断電子顕微鏡観察・X線マイクロアナリシス：今回は実施していません。油中金属濃度：今回は実施していません。
報告№109-09136 報告№113-00420 | 分析№109-001160 分析№113-001660 | 113-001660 | 分析の結果、異常な摩耗粒子は確認されず、前回の分析で汚染度が良好であったことから、潤滑油および対象設備は継続使用可能な状態にあると考えられます。但し、油中金属分析の結果で検出されたppmの亜鉛が、濃度の低さから添加剤成分であるのか、或いは、亜鉛を使用した箇所の摩耗であるのかの判断が出来ませんでした。この亜鉛が添加剤であれば継続使用に問題はないと思われますが、亜鉛を使用した箇所からの発生であれば溶出している可能性が考えられます。そのため、潤滑系統内で亜鉛を使用した箇所があるか、ないかの確認をお願いします。は、フェログラフィーおよびSOAP/D-SOAPの結果から総合的に判断した結果、継続使用可能な状態と考えられます。フェログラフィー【定量分析：Is値】Is値は異常摩耗の早期発見パラメータのつで、摩耗程度を定量化するために用います。今回のIs値はのマイナス乗と、低い値でした。フェログラフィー【定性分析：摩耗粒子および摩耗形態観察】分析結果から観察された全ての粒子量は少でした。Iカップリング発光分光分析【SOAP/D-SOAP】検出された金属元素から発生箇所を推定すると、以下の通りでした。銅、錫、亜鉛・設備部品等亜鉛・添加剤カルシウム、ケイ素、ナトリウム・外部混入異物尚、亜鉛がSOAPでppm検出されました。油の添加剤成分が検出されたか、亜鉛を使用した箇所の溶出・摩耗が発生している可能性があります。亜鉛メッキ等であった場合、耐食性が低下して腐食に進展することが懸念されることから、亜鉛使用箇所の確認が必要です。
|  | 113-000495 | 対象設備は継続使用可能な状態にあると判断します。但し、将来的な摩耗進行の有無を確認するためにも傾向監視を継続することが有効です。また、潤滑油は粘度の上昇が確認されました。定期的な分析クランクメタル、ピストンリングなどの摩耗の進行を監視するために、定期的に分析を実施し、進行状況を確認されることを推奨します。はフェログラフィーおよびSOAPの結果から総合的に判断した結果、継続使用は可能ですが、今後の機器の機能を確認するためにも傾向管理が有用と考えます。フェログラフィー【Is値】Is値は異常摩耗の早期発見パラメータのつで、摩耗程度粒子を定量化するために用います。今回のIs値はの乗と、やや高い値でした。フェログラフィー【摩耗粒子および摩耗形態】分析結果から比較的多く観察された粒子は、以下の通りでした。正常な摩耗粒子・潤滑状態が正常なマイルド摩耗により発生。鉄錆、砂等・外部から混入したと考えられます。Iカップリング発光分光分析【SOAP】検出された金属元素から発生箇所を推定すると、以下の通りでした。鉄、鉛、ニッケル、錫・軸受等リン、亜鉛、カルシウム、マグネシウム・添加剤アルミニウム、ケイ素、ナトリウム・外部混入異物塩基価のデータは良好でした。粘度粘度は、mm/sと新油値の.mm/sに比較して粘度変化率が+.％となっており、当社推奨の管理限界値である±％を超えていました。粘度の上昇要因は、別紙エンジンオイルの粘度上昇メカニズムをご覧ください。水分はppmと当社推奨の管理限界値を超えていました。今後、水分の影響でエンジン内部に錆が発生し、その影響で摩耗が発生する懸念があります。
報告№103-0207 | 分析№103-02058 | 103-02058 | 本試験は、油中の摩耗粒子から得られる情報からベアリング軌道面の状態を推定することを目的としました。分析の結果、ベアリングの使用時間と本試料油の使用時間とが同じであると仮定した場合、ベアリング軌道面の％程度にフレーキングが発生していると推定できます。この前提条件に間違いがなければ、ベアリングは使用可能な状態にあると思われます。これらのことは、鉄濃度から計算したフレーキングの発生面積が内輪軌道面の面積の凡そ％であること。外部から混入した異物がやや多く見られるものの、確認された摩耗粒子がμm以下の小さな粒子が支配的であること。以上のことから判断しました。但し、今後も摩耗が進行することが予想されますのでCBMによる摩耗状態の把握が必要です。計算の結果、時間以上経過すれば、いつでも採油できる状態になりますので、この時間を目安に計画を立てて管理されることを推奨します。
報告№109-09136 報告№111-00053 | 分析№109-001160 分析№111-000181 | 111-000181 | 更油からの使用時間をもとに潤滑油の余寿命を評価したところ、潤滑油は次回定検まで使用可能と判断できました。次回定検時に更油を実施しない場合は、酸化安定度を知るための分析を実施し、余寿命を確認することを推奨します。酸化安定度はminであり、当社推奨の管理限界値のmin以上であることから、良好と判断します。
報告№105-0052 報告№105-0052 | 分析№105-00383 分析№105-00383 | 105-00383 | 分析の結果、全てのデータが良好であることから、この油は継続使用可能であり、潤滑状態も正常と判断します。は良好と判断します。粘度は良好と判断します。粘度はmm/sと新油値mm/sに比較して、粘度変化率は-％で、当社推奨の管理限界値である±％以内にあり、良好と判断します。水分は良好と判断します。水分はppmと当社推奨の管理限界値の以下であり、良好と判断します。全酸価は良好と判断します。全酸価は.mgKOH/gと新油値に比較して変化はなく、良好と判断します。IRの結果、良好と判断します。IRの結果、油劣化の兆候を示すカルボン酸の吸収が確認されていないことから、良好と判断します。RBOTの結果、良好と判断します。RBOTはminと当社推奨の管理限界値のmin以上であり、良好と判断します。は良好と判断します。計数汚染度は良好と判断します。計数汚染度はNAS級と当社推奨の管理限界値のNAS級以内であり、良好と判断します。重量汚染度は良好と判断します。重量汚染度は.mg/mlと当社推奨の管理限界値のmg/ml以内であり、良好と判断します。機器の潤滑状態機器の潤滑状態は正常と判断します。SOAPの結果は良好です。SOAPの結果、鉛がppm、油の添加剤成分であるリンがppm検出されました。軸受の摩耗を示す錫は検出されず、良好と判断します。D－SOAPの結果は良好です。D－SOAPの結果、外部から混入したと思われるカルシウムが、ナトリウムが検出されました。軸受の摩耗を示す錫は検出されず、良好と判断します。フェログラフィーの結果は良好です。異常摩耗の早期発見パラメータであるフェログラフィーのIs値が.と良好の範囲にあり、潤滑状態は良好と判断します。
報告№109-09249 報告№111-00550 | 分析№109-001747 分析№111-002498 | 111-002498 | 潤滑油は継続使用可能な状態であり、また運転中における潤滑状態も正常であったものと判断します。バックラッシによる評価トライボ診断では、バックラッシの増加量を分析結果から計算できますので、構造が確認できる図面、ギヤの形式、歯形、モジュール、歯数、歯幅、油入替後の稼働時間ならびに分解点検後の稼働時間をお知らせ下さい。計算結果をご報告いたします。本試料油は、汚染や摩耗に関するデータが異常として出やすいドレンバルブから採油されたにもかかわらず、分析の結果は全ての分析項目の値が当社推奨の管理基準値を満たしており、新油分析値との比較結果も問題となる値はありませんでした。分析結果特性低下特性低下に係るパラメータの分析結果は良好と判断します。粘度粘度はmm/sと新油値mm/sに対する粘度変化率は-％で、当社推奨の管理限界値である±％以内にあり、良好と判断します。全酸価添加油の全酸価は、油メーカによって初期値が違うため統一した管理基準を設定するのが困難であることから、当社では管理限界値を設定しておらず、新油分析値との比較及び他の分析項目の結果より全酸価の状態判断を行います。その結果、全酸価はと新油値.mgKOH/gに比較して若干高くなっていますが、IRチャートに示すように劣化の兆候として現れるカルボン酸などの有機物・有機化合物の発生が確認されていないことから、良好と判断します。酸化安定度酸化安定度はminであり、当社推奨の管理限界値のmin以上であることから良好と判断します。有機物・有機化合物有機物・有機化合物は、IRチャートによる新油分析値との比較の結果、cm-付近に劣化の兆候を示すカルボン酸の吸収が確認されていないことから、良好と判断します。色相はL.であり、新油値のL.に比較して変化はないことから、良好と判断します。汚染に係るパラメータの分析結果は良好と判断します。水分は.ppmであり、当社推奨の管理限界値の以下であることから良好と判断します。汚染粒子数はNAS級であり、当社推奨の管理限界値のNAS級以内であることから良好と判断します。汚染度物重量は.mg/mlであり、当社推奨の管理限界値のmg/ml以内であることから良好と判断します。摩耗運転中における潤滑状態は正常であったものと判断します。異常摩耗の早期発見パラメータであるフェログラフィーのIs値がのマイナス乗と良好の範囲にあったことから、潤滑箇所の潤滑状態は正常と判断します。金属濃度SOAP法により金属濃度を測定した結果、外部から混入したと思われるケイ素がppm検出されましたが良好と判断します。金属濃度酸溶解法により金属濃度を測定した結果、潤滑箇所で発生する金属接触によって検出される銅が、錫が、外部から混入したと思われるカルシウム、ナトリウムが共に検出されました。
|  | 99-02479 | 停止し、油劣化の進行状況、摩耗の進行状況への影響を分析により確認することを目的としました。分析の結果、全酸価がから.mgKOH/gに減少し、SOAP／D-SOAPの鉄、錫、銅濃度に大きな変化はなかった。従って、外部オイルクーラーを停止していたヶ月間の摩耗や油劣化に与える影響は少なくかったものと判断できた。但し、これまでのヶ月間は比較的外気温が低い季節であると思われるため、直ちにヶ月間くらいは大丈夫であるとの結論にはならないものと思われる。いま少しの状況変化を見ることが必要と判断する。
報告№108-0411 報告№110-00656 | 分析№108-02744 分析№110-003015 | 110-003015 | は、油の粘度変化率、油中のスラッジの発生量などを判断パラメータに、粘度、全酸価、有機物・有機化合物、酸化安定度で評価します。分析の結果、油の粘性を示す粘度は、新油値のmm/sに比較して粘度変化率が+％のmm/sとほぼ変化はなく、また油中のスラッジの発生量を示す全酸価は、新油値の.mgKOH/gに対して.mgKOH/gでほぼ変化が見られず劣化は確認されていない。さらには有機物・有機化合物の結果でも油が劣化した場合に発生するカルボン酸の発生も確認されず、酸化防止剤の残存量を示す酸化安定度は、限界値minに比較して、minであった。以上のように、の健全性を示す各パラメータは全て良好であり、潤滑油の劣化は確認されませんでした。但し、有機物・有機化合物の結果、新油のIRスペクトルと一致しない箇所が確認されたことから、異種油の混入または油名の誤りなどが考えられます。尚、別紙酸化安定度の減少傾向から油の余寿命を求めた結果、本試料は年月まで使用可能であることが確認されました。継続使用していた場合、既に当社推奨の管理限界値に到達していた可能性があります。油中の水分を計測した結果、水分はと新油と同等であり、継続使用可能な状態にあることが確認されました。有機物・有機化合物の結果から異種油の混入または油名の誤りの可能性がありますので、使用油名を再度ご確認下さい。これらのことが確認されなかった場合は、潤滑油は酸化防止剤の減少と判断されますので、以下の対策が必要となります。潤滑油は酸化安定度がminを切っており、酸化防止剤が減少しています。今回の採油後に更油を実施していなければ更油を推奨します。
報告№109-09094 報告№112-00124 | 分析№109-000872 分析№112-000421 | 112-000421 | 潤滑油は継続使用可能な状態にあると判断します。は良好でした。≪状態監視とパラメータ≫分析の目的および各分析のパラメータは以下の通りです。特性低下目的：油の分析結果から、や劣化傾向ならびに添加剤の消耗程度、残存寿命などを確認する。粘度JISK酸価JISK赤外線吸収スペクトルJISK酸化安定度試験JISK汚染目的：油の分析結果から、砂塵あるいは水・異種油などによるや、異物混入の有無を確認する。水分JISK計数汚染度JISB重量汚染度JISB光学顕微鏡観察摩耗目的：油中の摩耗粒子を分析する事により、回転・摺動部の潤滑状態、摩耗劣化の程度、余寿命などを解析する。摩耗診断電子顕微鏡観察JISKX線マイクロアナリシス油中金属濃度JISK≪分析結果≫特性低下粘度：良好粘度値mm/sの管理基本値mm/sに対する変化率は+.％であり、○○管理限界値±％以内に留まっています。酸価：良好酸価.mgKOH/gは管理基本値の.mgKOH/g以内にあることから、問題は無いと判断します。赤外線吸収スペクトル：良好酸化安定度試験：良好酸化安定度試験の結果、数値minは○○管理限界値min以上に留まっており、現時点での使用は可能と判断します。汚染水分：良好水分値.は○○管理限界値以内に留まっています。計数汚染度：今回は実施していません。重量汚染度：今回は実施していません。光学顕微鏡観察：今回は実施していません。摩耗摩耗診断電子顕微鏡観察・X線マイクロアナリシス：今回は実施していません。油中金属濃度：今回は実施していません。
報告№109-09448 報告№109-09448 | 分析№109-002877 分析№109-002877 | 109-002877 | 摩耗状態異常摩耗の早期発見パラメータであるフェログラフィーのIs値は、潤滑状態が良好な状態にあることを示すの乗であり、点検を要する摩耗粒子が観察されておらず、現在のところ継続使用は可能な状態にあると判断できます。この状態で検出された油中金属は、その多くが鉄であり、これらは摩耗粒子の観察結果から疲労摩耗であることが分かりました。疲労摩耗は、スパイラルベベルギヤの歯面で発生していると推定されますが、発生箇所が歯面の微小領域であることから現在のところ継続使用は可能と判断できます。バックラッシ減速機の構造から、最も負荷が大きく、摩耗が進行しやすい箇所をスパイラルベベルギヤとスパイラルベベルピニオンと推定し、この部分のバックラッシを求めました。提供していただいた図面には歯幅が記載されておらず、また、更油後の稼働時間も不明であったため、歯幅mmと、更油後の稼働時間を時間と仮定してバックラッシを計算しました。その結果、減速機のギヤ歯面に摩耗が集中していたと仮定した場合、バックラッシの増加は初期値からμm増加したと推定されました。バックラッシ増加分の上限値はメーカにより差異はあるものの、当社が推奨するバックラッシは一般に推奨されるμmを目安にしており、今回のデータはこの値に比較して十分に小さい値であることがわかります。汚染度計数汚染度がNAS級と汚染されていました。汚染度が高い要因は、摩耗によるものと思われます。を示す粘度、水分、全酸価、IRの各データは良好でした。結論ゲート機器の潤滑箇所の摩耗診断分析結果から摩耗が発生している箇所はギヤ歯面であり、摩耗形態は疲労摩耗であることが分かりました。この摩耗形態は、ギヤ歯面に荷重が繰り返しかかることにより、歯面の表面下で材料が疲労して剥離します。歯面に加わる荷重が過大である場合、観察される摩耗粒子は今回より大きな粒子が発生します。分析結果から推定されたバックラッシの増加分はμmでしたが、このバックラッシは、一対の歯車の噛み合いを円滑にするための、ピッチ円周上での歯面間の遊びです。この値が過大になると振動や騒音の原因となるため、ギヤの摩耗状態を判断するためには重要なパラメータです。今回観察された摩耗粒子は、μmサイズの微小な粒子が支配的であることから、バックラッシの値は小さいと判断できます。バックラッシの計算時に仮定した稼働時間や歯幅などの数値が正確であれば、本減速機は継続使用可能と判断できます。整備の必要な箇所の検討整備が必要な箇所は、本分析結果から確認されませんでした。しかし、分析結果から僅かではありますがギヤの摩耗が進行していることが確認されていますので、今後は定期的に潤滑油分析を実施し、その結果から摩耗の進行状況を確認することにより、整備の必要の有無を監視する方法が有用と思われます。潤滑油の劣化度診断一般的に潤滑油が劣化した場合、油の外観は黒褐色になり、粘度や全酸価が上昇しスラッジ等が発生します。また、その過程では劣化の兆候を示すカルボン酸の吸収がIRで確認できます。今回のは、全てのデータが良好の範囲にあり、潤滑油の劣化は確認されなかったことから、継続使用可能であり、交換の必要はないと判断します。潤滑管理の方法現在の潤滑油は年使用していますが、年間使用したにもかかわらず劣化が確認されなかったことから、本設備の潤滑油は少なくても更油後年間は使用できることが分かりました。潤滑油の交換時期の判断は、今回の分析だけでは予測することは困難ですが、定期的に分析を実施し、その結果の傾向から劣化の進行状況を確認することで容易に可能になります。計数汚染度は当社推奨の管理限界値に到達していることから、濾過や更油により汚染度を改善されることを推奨します。現在のところ潤滑部は継続使用可能な状態にあると思われますが、今後は疲労摩耗が進行する場合がありますので、定期的に分析を実施し、摩耗の進行状況を確認されることを推奨します。次回分析の時期を理論的に求めたところ、最短で約時間となります。この時間は、油中汚染物が均一になるために必要とする時間であり、この時間を経過すれば、再分析の結果から状態の傾向を確認することが可能となりますので、これを参考に次回分析時期を検討されることを推奨します。尚、定期的な分析を実施する際には、に関する分析項目の実施を推奨します。今回の分析結果からは、油劣化の進行は確認されていませんが、定期的な分析により潤滑油の交換時期を管理することが可能となります。は良好と判断します。粘度粘度はmm/sと新油値mm/sに比較して、粘度変化率は-％で、当社推奨の管理限界値である±％以内にあり、良好と判断します。水分はppmと当社推奨の管理限界値の以下にあり、良好と判断します。全酸価全酸価は.mgKOH/gと新油値.mgKOH/gに比較して高いものの、IRの結果で油劣化の兆候を示すカルボン酸の吸収が確認されていないことから、良好と判断します。IRIRの結果、油劣化の兆候を示すカルボン酸の吸収が確認されていないことから、良好と判断します。計数汚染度は当社推奨の管理限界値に到達していました。計数汚染度計数汚染度はNAS級と当社推奨の管理限界値のNAS級到達していました。重量汚染度は.mg/mlと当社推奨の管理限界値のmg/ml以内にあり、良好と判断します。機器の潤滑状態摩耗粒子の形態観察の結果、疲労摩耗粒子、局部的に高圧・高温となる場合に発生するフリクションポリマが比較的多く観察されました。SOAPによる油中金属濃度SOAPによる油中金属濃度の結果、ニッケル、錫、油の添加剤成分であるリン、外部から混入したと思われるアルミニウム、ケイ素、ナトリウムが検出されました。SOAPによる油中金属濃度SOAPによる油中金属濃度の結果、鉄、油の添加剤成分であるリン、外部から混入したと思われる亜鉛、カルシウム、ナトリウムが検出されました。摩耗粒子診断異常摩耗の早期発見パラメータであるIs値がの乗と良好の範囲にあるものの、摩耗粒子の形態観察の結果、疲労摩耗粒子、局部的に高圧・高温となる場合に発生するフリクションポリマが比較的多く観察されました。
報告№109-09094 報告№110-00627 | 分析№109-000901 分析№110-002769 | 110-002769 | は良好と判断します。尚、RBOTがminと新油値のminに比較してmin減少していました。このまま継続使用した場合、この減少傾向から限界値に到達するのは、別紙図RBOTの減少傾向に示すように年月と推定されました。残りの継続使用期間は、約年ヶ月であると予測されます。潤滑油は継続使用可能な状態にあると判断します。≪状態監視とパラメータ≫分析の目的および各分析のパラメータは以下の通りです。特性低下目的：油の分析結果から、や劣化傾向ならびに添加剤の消耗程度、残存寿命などを確認する。粘度JISK全酸価JISK赤外線吸収スペクトルJISK酸化安定度試験JISK汚染目的：油の分析結果から、砂塵あるいは水・異種油などによるや、異物混入の有無を確認する。水分JISK計数汚染度JISB重量汚染度JISB光学顕微鏡観察摩耗目的：油中の摩耗粒子を分析する事により、回転・摺動部の潤滑状態、摩耗劣化の程度、余寿命などを解析する。摩耗診断電子顕微鏡観察JISKX線マイクロアナリシス油中金属濃度）JISK≪分析結果≫特性低下粘度：良好粘度値mm/sの新油値mm/sに対する変化率は+％であり、当社推奨の管理限界値±％以内に留まっています。全酸価：良好全酸価.mgKOH/gは新油値の.mgKOH/gに比較し変化はないことから、問題は無いと判断します。赤外線吸収スペクトル：良好酸化安定度試験：良好酸化安定度試験の結果、数値minは当社推奨の管理限界値min以上に留まっており、現時点での使用は可能と判断します。汚染水分：良好水分値ppmは当社推奨の管理限界値以内に留まっています。計数汚染度：今回は実施していません。重量汚染度：今回は実施していません。光学顕微鏡観察：今回は実施していません。摩耗摩耗診断電子顕微鏡観察・X線マイクロアナリシス：今回は実施していません。油中金属濃度：今回は実施していません。
報告№105-6050 報告№105-8036 | 分析№105-01529 分析№105-02622 | 105-02622 | 前回の分析結果で、水分がやや高めに検出されたため、今回の採油箇所を配管中の閉止栓から潤滑集油槽に変更し、水分量に加えて、、汚染状態、機器の潤滑状態を確認する。精点Aを実施した結果、水分が前回の.ppmからppmに上昇し、当社推奨の管理限界値を大きく超えていました。採油後に濾過機を使用して水分除去を行っていることから、濾過終了後に水分濃度を確認されることを推奨します。又、水分以外の、汚染状態、機器の潤滑状態は全て良好でした。
報告№109-09136 報告№112-00253 | 分析№109-001160 分析№112-000993 | 112-000993 | 潤滑油は継続使用可能な状態にあると判断します。粘度、全酸価、IR、RBOTの各データは良好でした。油の余寿命は、使用油の使用期間または使用時間が不明であったため、ご依頼の油の余寿命に関する検討は行えませんでした。ただし、今回の結果がmin、新油値がminであることから、使用期間を仮にヶ月間と仮定すれば余寿命は十二分にあると言えます。可能であれば、使用期間、あるいは使用時間の情報をご提供下さい。水分は良好でした。
報告№109-09094 報告№109-09094 | 分析№109-000919 分析№109-000919 | 109-000919 | 分析の結果、全てのデータが良好であることから、このグリースは継続使用可能と判断します。特性低下全ての項目が良好の範囲にあったことから、特性低下は認められず良好と判断します。ちょう度は良好と判断します。ちょう度はと当社推奨の管理限界値であるから以内にあり、良好と判断します。滴点は良好と判断します。滴点はと新グリース値に比較して変化はなく、良好と判断します。全酸価は良好と判断します。全酸価はmgKOH/gと新グリース値.mgKOH/gに比較して高い値であるものの、有機物・有機化合物の結果、油劣化の兆候を示すカルボン酸の吸収が確認されていないことから、良好と判断します。有機物・有機化合物の結果、良好と判断します。有機物・有機化合物の結果、油劣化の兆候を示すカルボン酸の吸収が確認されていないことから、良好と判断します。
報告№108-0227 報告№110-00736 | 分析№108-01664 分析№110-003456 | 110-003456 | SOAPの結果で、鉄が微量検出されたものの、異常摩耗の早期発見パラメータであるフェログラフィーのIs値がの乗と良好でした。尚、前回に比較してSOAPの結果で油の添加剤成分であるリンがppmからppmに減少していました。リンは、極圧添加剤の成分であり、リン濃度の低下は極圧添加剤が消耗していることを示しますが、昨年月に更油を実施しており、油種が変更された可能性があります。仮に油種の変更が無かった場合、極圧添加剤の減少と考えられますので、今後ギヤ歯面で金属同士が接触して発生する凝着摩耗が発生し、ギヤ歯面の摩耗速度が加速することが懸念されます。計数汚染度はNAS級と良好でした。分析結果は良好と判断します。計数汚染度計数汚染度はNAS級と当社推奨の管理限界値のNAS級以内にあり、良好と判断します。重量汚染度はmg/mlでした。機器の潤滑状態前回に比較して油の添加剤成分であるリンが減少していました。SOAPSOAPの結果、摩耗により発生する鉄、油の添加剤成分であるリンが検出されました。D－SOAPD－SOAPの結果、摩耗により発生する鉄が検出されました。フェログラフィー異常摩耗の早期発見パラメータであるフェログラフィーのIs値がの乗と良好の範囲にあることから、潤滑状態は正常と判断します。軸受は継続使用可能な状態にあると判断します。但し、使用している油名と極圧添加剤の濃度とが一致しないことから油名の再確認を推奨します。
報告№108-5071 報告№111-00598 | 分析№108-02721 分析№111-002806 | 111-002806 | 潤滑油は継続使用可能な状態にあると判断します。但し、消泡性能が低下していることから、以下の対策を推奨します。追加分析消泡性能が低下した場合、ギヤ歯面での油膜形成に影響が出て摩耗が進展することがありますので、フェログラフィーおよびSOAP-Tを追加して摩耗により発生する油中金属濃度や潤滑状態を確認することを推奨します。泡立ち試験泡立ち試験の結果は、一般的には消泡性能が低下していると判断できる値の-でしたが、前回同様に新油値の-であるのに比較して高い値であったことから、消泡性能が低下していることが分かりました。今後の使用状況によっては油の酸化劣化が進行したり、ギヤ歯面およびベアリング軌道面で油膜切れが発生したりする場合があるため、消泡剤の添加による消泡性能の改善など何らかの対応が必要になると思われます。分析結果泡立ち試験の結果、消泡性能が低下していました。粘度粘度は.mm/sと新油値mm/sに比較して、粘度変化率は-％で、当社推奨の管理限界値である±％以内にあり、良好と判断します。泡立ち試験泡立ち試験は-と新油値に比較して高い値でした。水分はppmと当社推奨の管理限界値の以下であり、良好と判断します。全酸価全酸価は.mgKOH/gと新油値.mgKOH/gに比較して高いものの、IRの結果で油劣化の兆候を示すカルボン酸の吸収が確認されていないことから、良好と判断します。
報告№103-6037 | 分析№103-00908 | 103-00908 | 濾過前の試料油を分析した結果、軸受摺動面で厳しい金属接触が発生しているものの、前回に比較して、潤滑状態に変化がないことが確認されました。直ちに異常ではないものの、念のため、ヶ月後に再度分析を実施し、摩耗の進行状況を確認されることを推奨します。これらのことは、異常摩耗の早期発見パラメータであるフェログラフィーのIs値が、と非常に良好の範囲にあるものの、摩耗粒子の形態観察の結果、金属接触が厳しい場合に発生するシビア粒子が見られたことから判断しました。
報告№109-09495 報告№109-09495 | 分析№109-003014 分析№109-003014 | 109-003014 | ・摩耗状態異常摩耗の早期発見パラメータであるフェログラフィーのIs値が前回同様にの乗と良好の範囲にあり、転がり軸受寿命の指標としている摩耗粒子が観察されなかったことから、フレーキングは発生していないと判断できます。・汚染度計数汚染度は前回に比較してNAS級からNAS級にランク減少し、当社推奨の管理限界値内にありました。前回に比較してIs値、SOAP／D－SOAPの鉄濃度および計数汚染度の各データに大きな変化がなかったことから、摩耗は安定しているものと判断します。結論本軸受は継続使用可能な状態にあると判断します。計数汚染度は良好と判断します。計数汚染度計数汚染度はNAS級と当社推奨の管理限界値のNAS級以内にあり、良好と判断します。重量汚染度はmg/mlでした。機器の潤滑状態機器の潤滑状態は正常と判断します。SOAPSOAPの結果、油の添加剤成分であるリンが検出されました。摩耗により発生する鉄が検出されなかったことから、良好と判断します。D－SOAPD－SOAPの結果、摩耗により発生する鉄、油の添加剤成分であるリンが検出されました。フェログラフィー異常摩耗の早期発見パラメータであるフェログラフィーのIs値がの乗と良好の範囲にあり、潤滑状態は正常と判断します。
報告№109-09136 報告№113-00294 | 分析№109-001160 分析№113-001188 | 113-001188 | 減速機は継続使用可能な状態にあると判断します。但し、今後も摩耗の進行を傾向監視するため、以下の対策を推奨します。定期的な分析今後懸念される疲労摩耗、凝着摩耗の進行を監視するため、定期的に分析を実施することを推奨します。はフェログラフィーおよびSOAP／D-SOAPの結果から総合的に判断した結果、継続使用は可能ですが、今後の機器の機能を確認するためにも傾向管理が有用と考えます。フェログラフィー【定量分析：Is値】Is値は異常摩耗の早期発見パラメータのつで、摩耗程度を定量化するために用います。前回に比較して、Is値はの乗から変化はなく、低い値でした。フェログラフィー【定性分析：摩耗粒子および摩耗形態観察】分析結果から比較的多く観察された粒子は、以下の通りでした。疲労摩耗粒子・繰返し応力を受けて発生。黒錆・潤滑状態がやや厳しい凝着摩耗により発生。金属接触が厳しく、且つ、高い摩擦熱が発生していると考えられます。観察された摩耗粒子の中でも黒錆は、将来的な摩耗の進行に繋がる可能性を示唆しているため、傾向監視が必要と思われます。黒錆は、凝着摩耗に分類されます。この摩耗粒子は、ギヤ歯面や軸受軌道面で凝着、破断を繰り返し、この過程で生じる移着粒子が成長して摩耗粒子となります。そのため、ギヤ歯面や軸受軌道面では局部的に油膜切れが発生していることを示しています。この状態が継続した場合、摩耗粒子のサイズは徐々に大型化していき、設備の損傷に至る場合がありますので、傾向監視が必要です。Iカップリング発光分光分析【SOAP／D-SOAP】検出された金属元素から発生箇所を推定すると、以下の通りでした。鉄、ニッケル、錫・ギヤ、軸受等リン・添加剤カルシウム、アルミニウム、ナトリウム・外部混入異物前回に比較して計数汚染度はNAS級からNAS級にランク上昇しているものの、当社推奨の管理限界値以下であり、良好でした。分析結果は良好と判断します。計数汚染度計数汚染度はNAS級と当社推奨の管理限界値のNAS級以下にあり、良好と判断します。重量汚染度は.mg/mlでした。摩耗粒子の形態観察の結果、繰返し応力を受けて発生する疲労摩耗粒子、金属接触が厳しく、且つ、摩擦熱が高い場合に発生する黒錆が比較的多く観察されました。SOAPSOAPの結果、摩耗により発生する鉄が検出されました。D-SOAPD-SOAPの結果、摩耗により発生する鉄が検出されました。フェログラフィー異常摩耗の早期発見パラメータであるフェログラフィーのIs値がの乗と良好の範囲にあるものの、摩耗粒子の形態観察の結果、繰返し応力を受けて発生する疲労摩耗粒子、金属接触が厳しく、且つ、摩擦熱が高い場合に発生する黒錆が比較的多く観察されました。
報告№104-6005 | 分析№104-00145 | 104-00145 | 精点Aを実施した結果、前回に比較して全酸価が.mgKOH/gから.mgKOH/gに上昇し、当社推奨の管理限界値を大きく超えていました。IRで油劣化の兆候を示すカルボン酸の吸収が見られたことから、全酸価が高い要因は、油劣化によるものです。全酸価が高い場合、油中の酸成分により金属表面が腐食して腐食摩耗が発生します。今のところ、樹脂メタルや軸受台金への影響はないものの、予防処置として、至急更油が必要と判断します。貴店所の発電所での例では、上昇し続けた全酸価のタービン油を使用していて、軸受メタルが腐食摩耗により全損した例もありますので、至急更油が必要です。全量更油できない場合は、分の程度を入れ替えるなどして、再度精点Aを実施し、油の劣化状況を確認されることを推奨します。一方、SOAP／D-SOAPで、銅が検出されていたことから、銅を使用した箇所の摩耗が発生していると考えられました。銅が検出されたのは、冷却水用配管等の銅を使用している箇所の摩耗が発生していると考えられました。銅を使用した箇所、例えば、冷却水用配管であったとすると配管取付部に緩みが生じている場合も考えられます。緩みが生じたことで配管が振動し、継手部がはずれたり、銅配管に亀裂が生じるなど、冷却水の混入に至る場合がありますので、今後、銅濃度の監視と共に、水分濃度の上昇と摩耗の進行に注意が必要です。これらのことは、全酸価が前回に比較して.mgKOH/gから.mgKOH/gに上昇し、当社推奨の管理限界値を超えていることIRで油劣化の兆候を示すカルボン酸の吸収が見られたことSOAP／D－SOAPで、銅が検出されたこと以上のことから判断しました。
報告№101-0109 | 分析№101-00970 | 101-00970 | 本試料油は、機器停止中にドレンバルブから採油を実施しており、ドレン配管や油槽底部の汚染粒子を採取している可能性があります。従って、循環中の潤滑油中金属濃度より、高濃度になっている可能性が高いことを考慮してデータを解析しました。軸受軌道面や転動面に異物の噛み込みにより損傷が発生していることが想像されます。又、ベアリングの温度がやや高くなっている可能性もあります。異物混入による、損傷が起点となる表面起点型剥離が発生することが懸念されますので、定期的にトライボ診断を実施し、疲労摩耗の進行状況を確認されると同時に、ベアリングの温度監視の強化と、高周波帯の振動データの監視を強化されることを推奨します。粘度は新油値との比較が必要です。粘度は.mm/sとVG規格の油種を使用している場合、規格内にあり良好と判断できますが、新油値との比較が必要であり、貴発電所で使用している新油をご提供ください。水分は良好と判断します。水分はppmと当社推奨の管理目安内にあり、良好と判断します。全酸価は新油値との比較が必要です。全酸価は.mgKOH/gでした。全酸価は新油値との比較が必要であり、貴発電所で使用している新油をご提供ください。IRは良好と判断します。IRチャートに示すように油劣化の兆候を示すカルボン酸が確認されないことから良好と判断します。計数汚染度は当社推奨の管理目安に到達していました。計数汚染度はNAS級と当社推奨の管理目安に到達していました。重量汚染度は良好です。重量汚染度はmg/mlと当社推奨の管理目安内にあり良好と判断します。機器の潤滑状態SOAPの結果、ケイ素がppm検出されました。SOAPの結果、砂やシリコングリースの混入と思われるケイ素がppm検出されました。又、油の添加剤成分であるリンが、亜鉛がppm検出されました。D－SOAPの結果、軸受の摩耗により発生した鉄が検出されました。D－SOAPの結果、軸受の摩耗により発生した鉄が、銅が、油の添加剤成分の析出により発生した亜鉛がppm、外部から混入したカルシウムが検出されました。フェログラフィーの結果、異物の噛み込みにより発生した摩耗が確認されました。摩耗の過酷度を示すフェログラフィーのIs値がの乗とやや高い値を示していました。摩耗粒子の形態観察の結果、異物の噛み込みにより発生した切削粒子が多く見られました。このことから、軌道面や転動面に異物の噛み込みにより損傷が発生していることが想像されます。この損傷が起点となって、表面起点型の剥離が進行することが懸念されますので、今後定期的に分析を実施し、疲労摩耗の進行状況を確認されることを推奨します。
報告№109-09136 報告№111-00619 | 分析№109-001160 分析№111-002968 | 111-002968 | ちょう度の上昇が確認され、グリースが軟化していることが分かりました。今後、グリースの漏洩や油膜切れの発生が懸念されるため、以下の対策を推奨します。グリースの交換軟化したグリースを使用した場合、グリースの漏洩や軸受等で油膜切れが発生することが懸念されるため、グリースを交換することを推奨します。グリースのちょう度ちょう度は、と当社推奨の管理上限値のより若干高くなっており、グリースが軟化していることが分かりました。軟化したグリースを使用した場合、グリースの漏洩や軸受等で油膜切れが発生することが懸念されます。
報告№108-6013 報告№108-7502 | 分析№108-00576 分析№108-00564 | 108-00564 | 初期試験を実施した結果、摩耗の安定が確認され、潤滑油も継続使用可能と判断します。これらのことは、前回に比較して、計数汚染度は等級に変化はなく、SOAP／D-SOAPの鉄および錫濃度に変化がないこと異常摩耗の早期発見パラメータであるフェログラフィーのIs値がのマイナス乗と良好の範囲にあること以上のことから判断しました。
報告№109-09136 報告№111-00351 | 分析№109-001160 分析№111-001603 | 111-001603 | 潤滑油および減速機は継続使用可能な状態にあると判断します。但し、疲労摩耗の進行が懸念されるため、以下の対策を推奨します。定期的な分析疲労摩耗の進行を監視するため、定期的に分析を実施し、摩耗の進行状況を確認することを推奨します。バックラッシによる評価トライボ診断では、バックラッシの増加量を分析結果から計算できますので、構造が確認できる図面、ギヤの形式、歯形、モジュール、歯数、歯幅、油入替後の稼働時間ならびに分解点検後の稼働時間をお知らせ下さい。計算結果をご報告いたします。Iカップリング発光分光分析供試のギヤ油を分析した結果、検出された金属元素は、SOAPの結果表に示すように、鉄、リン、亜鉛、ケイ素、ナトリウム、ホウ素が検出されました。これらの検出された金属元素から発生箇所を推定すると鉄・ギヤ・軸受等リン・オイル添加剤亜鉛、ケイ素、ナトリウム、ホウ素・外部混入異物であると思われます。このうち、機械部品が摩耗したと思われる元素はのグループです。フェログラフィー異常摩耗の早期発見パラメータとして摩耗粒子を定量化して評価するフェログラフィーのIs値は、潤滑状態が正常なの乗でした。摩耗粒子の形態で比較的多く観察された粒子は、潤滑状態が正常な場合に発生する摩耗粒子、繰返し応力を受けて発生する疲労摩耗粒子、局部的に高圧・高温となる場合に発生するフリクションポリマでした。このような摩耗粒子が観察された場合には、潤滑部では正常なマイルド摩耗と疲労による疲労摩耗であり、そして局部的ではあるものの高圧・高温の箇所が発生していることも分かります。フリクションポリマは、潤滑油がギヤ歯面や軌道面に押し込められ高圧状態になると同時に、圧縮熱により高温状態になった結果、基油自身が重合反応を起こし生成することが知られています。そのため、高圧高温状態の解消がなされなければ、潤滑油の劣化が進行し、粘度上昇に因る潤滑異常に進展する場合があります。計数汚染度は良好でした。粘度、全酸価、IR、RBOTの各データは良好でした。尚、別紙RBOTの減少傾向から油の余寿命を求めた結果、本試料は直近の更油から起算して稼働日数が年月まで使用可能であることが分かります。本試料油の添加剤は、一般に、タービン油に比較して極圧添加剤や摩耗防止剤などの濃度が高く、この影響でRBOT試験の結果が変動する傾向があります。そのため、ギヤ油の余寿命の評価をタービン油と同等の精度で得るには、RBOTの結果に加え、粘度、水分、全酸価、IRなどのデータを総合的に判断することが必要です。
報告№108-0411 報告№110-00328 | 分析№108-02745 分析№110-001475 | 110-001475 | ・摩耗状態グリース中の金属成分をSOAP／D－SOAPにより分析した結果、摩耗により発生したと思われる鉄、鉛、銅、錫が検出されました。一方、供試グリースを溶剤に溶かし、グリースに含まれている粒子をフェログラフィーにより観察した結果では、金属潤滑部が局部的に油膜切れを起して発生するシビア粒子、繰り返し応力を受けて発生する疲労摩耗粒子が観察されました。これらのことから、軸受潤滑部で発生している摩耗形態は、金属接触が厳しい場合に発生する凝着摩耗と、疲労により発生する疲労摩耗であることがわかりましたが、転がり軸受の寿命の指標としているフレーキングによる摩耗粒子が観察されなかったことから、本軸受は継続使用可能な状態にあると判断できます。・グリースのちょう度はと当社推奨の管理下限値を超え滴点の低下が確認されました。また、全酸価はmgKOH/gと新グリース値のmgKOH/gに比較して高く、IRで新グリースと異なるピークが確認されたことから、グリース名が違うか、或いは、異種グリースが混入した可能性が考えられます。・グリース中の水分の結果、ppmと新グリース値のppmよりも高い値であることから、水分が混入した可能性があります。結論変色原因グリースが変色した原因は、グリースの劣化は確認されず、凝着摩耗および疲労摩耗による摩耗粒子が観察されたことから、発生した摩耗粒子によるものと思われます。ベアリングとグリースの状態軸受は継続使用可能な状態にあると判断できますが、グリースは水分の混入が確認されたため、グリースの劣化の進行やベアリングの錆の発生が懸念されます。発錆と劣化に対する対策グリースは、混入した水分の影響で酸化劣化が加速する懸念があります。ベアリング鋼は、水分により錆が発生しやすいため、グリースの入れ替えが必要で至急入れ替えることを推奨します。なお、グリースの入れ替えができない場合は、定期的な分析により錆の発生状況を監視するとともに、スラッジの発生状況を確認することを推奨します。定期的な分析今後、摩耗の進行を監視するため、定期的に分析を実施し、摩耗の進行状況を確認されることを推奨します。グリース名の確認IRで新グリースと異なるピークが確認されたことから、グリース名が違うか、或いは、異種グリースが混入した可能性がありますので、再度グリース名をご確認下さい。SOAP／D－SOAPのデータについて報告書の管理表中に示しているSOAP／D－SOAPは、グリース潤滑の場合、摩耗粒子が均一に分散していないため、測定値が大きく変動することがありますので参考値としてお考え下さい。グリースの物理的性状・ちょう度は当社推奨の管理下限値を超え、さらにIRで新グリースと異なるピークが確認されました。・水分の混入が確認されました。ちょう度ちょう度はと当社推奨の管理下限値を超えていたことから、硬化していることが分かりました。滴点滴点はと新グリース値に比較して低下していました。水分はppmと新グリース値mgKOH/gに比較して高い値でした。全酸価全酸価はmgKOH/gと新グリース値mgKOH/gに比較して高いものの、IRの結果で油劣化の兆候を示すカルボン酸の吸収が確認されていないことから、良好と判断します。IRIRの結果、油劣化の兆候を示すカルボン酸の吸収が確認されていないことから、良好と判断します。但し、新グリースと異なるピークが確認されたことから、グリース名が違うか、或いは、異種グリースが混入した可能性が考えられます。軸受の潤滑状態D－SOAPで転がり軸受の摩耗により発生した鉄、鉛、銅が検出されました。SOAPSOAPの結果、錫が検出されました。D－SOAPD－SOAPの結果、鉄、鉛、銅、錫が検出されました。D－SOAP摩耗粒子の形態観察の結果、金属潤滑部が局部的に油膜切れを起して発生する鉄系シビア粒子、繰返し応力を受けて発生する疲労摩耗粒子が観察されました。
報告№109-09136 報告№109-09234 | 分析№109-001160 分析№109-001703 | 109-001703 | 今回の採油は、主機停止中に上部点検窓から実施しているため、別紙油中粒子の沈降の影響に示すように、沈降の影響を受けて分析データが低濃度に出る可能性があります。今回の分析は、以上のことを踏まえて結果を検討します。軸受の潤滑状態および初期試験を実施し、前回データと照合した結果、油中摩耗粒子の減少が確認されました。油中の粒子濃度は、油膜破断による発生や、油槽内などでの沈降が均衡したところで一定、いわゆる平衡状態になります。このバランスが崩れると増加する場合と減少する場合とに分かれます。本軸受では、油中の粒子が減少する要因となるフィルタ類は設置されていませんが、今回の採油が停止中に実施しているため、油槽内部で粒子の沈降があり、分析データが見かけ上低濃度となっている可能性があります。そのため、異常な摩耗により大型摩耗粒子が発生していたとしても検出されず、正常と誤認している可能性があります。油循環中または主機停止直後に再度採油を実施し、汚染状態および摩耗の発生状況を確認することを推奨します。潤滑油の基本特性潤滑油の基本特性は、良好の範囲にあることから、本試料油は継続使用可能と判断します。
報告№109-09136 報告№111-00014 | 分析№109-001160 分析№111-000019 | 関電_潤滑油無添加油 | 潤滑油および対象設備は継続使用可能な状態にあると判断します。但し、サーボシリンダ内部などで摩耗の進行が確認されているため、ヶ月後に再分析を実施し、摩耗の進行状況を確認することを推奨します。また、使用油のFBKタービンSX-にもともと含まれていないカルシウムがppm検出されているため、異種油が混入したか、油名が誤っている場合も考えられますので、異種油混入の有無と油名の再確認をお願いいたします。
報告№109-09136 報告№113-00211 | 分析№109-001160 分析№113-000814 | 113-000814_date130912 | 潤滑油の劣化はないものの、油中の汚染度が高い値でした。採油条件の影響で値が高くなっていると考えられますが、異物の影響で将来的に摩耗が進行する懸念がありますので、に示す対策を推奨します。軸受は継続使用可能な状態にあると判断します。但し、観察された摩耗粒子には局部的な油膜破断により発生する黒色スラッジが比較的多く認められていることから、更油しただけでは油膜破断の要因が残ります。そのため、定期的な分析により今後の摩耗進行の有無を確認することを推奨します。更油油中の汚染度が高いことから、摩耗粒子や異物等が軸受軌道面に噛み込むことによる摩耗の進行が懸念されるため、更油を推奨します。また、油槽内には汚染物が残留している可能性があるため、油槽内を清掃し、更油する新油もNAS級程度の清浄な潤滑油を更油することを推奨します。定期的な分析摩耗粒子の形態観察で、凝着摩耗、疲労摩耗が観察されたことから、今後の摩耗進行を監視するため、定期的に分析を実施することを推奨します。シリコン系のグリースや添加剤の確認シリコン系の添加剤やグリースを使用している箇所があるかについてご確認下さい。詳細はを参照下さい。オイルリングの確認D－SOAPで銅が比較的高い濃度で検出されていることから、オイルリングの摩耗が懸念されるため、状態を確認することを推奨します。詳細はを参照下さい。最適な採油方法本試料油は、機器停止中に軸受箱排油口から採油されているため、分析データが高濃度に出ていると推定されます。正確なデータによる診断を行うためにも、今後の採油は、極力運転中もしくは停止直後の油槽中層部から実施されることを推奨します。はフェログラフィーおよびSOAP／D-SOAPの結果から総合的に判断した結果、継続使用は可能ですが、今後の機器の機能を確認するためにも傾向管理が有用と考えます。フェログラフィー【定量分析：Is値】Is値は異常摩耗の早期発見パラメータのつで、摩耗程度を定量化するために用います。今回のIs値はの乗と、高い値でした。フェログラフィー【定性分析：摩耗粒子および摩耗形態観察】分析結果から観察された代表的な粒子は、以下の通りでした。疲労摩耗粒子・繰返し応力を受けて発生。黒錆・潤滑状態がやや厳しい凝着摩耗により発生。金属接触が厳しく、且つ、高い摩擦熱が発生していると考えられます。フリクションポリマ・局部的に高圧・高温となる場合に発生。観察された摩耗粒子の中でも黒錆は、将来的な摩耗の進行に繋がる可能性を示唆しているため、傾向監視が必要と思われます。黒錆は、凝着摩耗に分類されます。この摩耗粒子は、軸受軌道面で凝着、破断を繰り返し、この過程で生じる移着粒子が成長して摩耗粒子となります。そのため、軸受軌道面では局部的に油膜切れが発生していることを示しています。この状態が継続した場合、摩耗粒子のサイズは徐々に大型化していき、設備の損傷に至る場合がありますので、傾向監視が必要です。Iカップリング発光分光分析【SOAP／D-SOAP】検出された金属元素から発生箇所を推定すると、以下の通りでした。鉄、鉛、銅、クロム、錫、亜鉛・軸受等カルシウム、バリウム、アルミニウム、ケイ素、ナトリウム・外部混入異物ケイ素の検出ケイ素が検出されました。一般に、潤滑油中からケイ素が検出された場合の原因として、油の消泡剤として使用されるシリコン系の添加剤が検出されるフェログラフィーおよびフィルタ表面の異物観察で砂が多く観察され、これが検出されるシリコングリースをシール部に塗布している場合、このシリコングリースが潤滑油に混入して検出されるなどが挙げられますが、今回検出が比較的高濃度であることからの可能性が考えられます。については、分析結果では確認することが出来ませんので、これに関する情報があれば提供をお願いします。銅の摩耗SOAP/D-SOAPで銅が比較的高い値でした。銅を使用した箇所は、オイルリングの摩耗が考えられます。オイルリングが摩耗していた場合、潤滑油の適正なかきあげに影響が生じ、軸受軌道面の油膜切れ発生原因となることから注意が必要です。計数汚染度はNAS級以上と当社推奨の管理限界値を超えていました。フィルタ表面の異物観察で金属片、鉄錆、砂等が観察されたことから、汚染度が高い要因は、摩耗と外部混入異物の影響と思われます。粘度、水分、全酸価、IR、RBOTの各データは、良好でした。尚、別紙RBOTの減少傾向から油の余寿命を求めた結果、本試料油は直近の更油から起算して年月まで使用可能であることが分かります。
報告№106-0031 | 分析№106-00145 | 106-00145 | 濾過前の試料油を分析した結果、粘度が.mm/sと新油のmm/sに比較して、粘度変化率は+％で、やや不良領域にありました。粘度は、前回の分析結果でほぼVGに移行できていると思われたが、今回の分析結果では粘度が上昇し、VGとVGが混合している状況にあると思われました。これは、下部メタル潤滑油や圧油などと混合濾過を実施した可能性が考えられます。
報告№109-09249 報告№112-00273 | 分析№109-001747 分析№112-001095 | 112-001095 | 潤滑油および対象設備は継続使用可能な状態にあると判断します。但し、今後も摩耗の進行を傾向監視するため、以下の対策を推奨します。定期的な分析凝着摩耗の進行を監視するため、定期的に分析を実施し、分析データによる摩耗の進行状況を確認することを推奨します。シリコン系のグリースや添加剤の確認シリコン系の添加剤やグリースを使用している箇所があるかについてご確認下さい。はフェログラフィーおよびSOAP／D-SOAPの結果から総合的に判断した結果、やや厳しい状態にあると考えられます。フェログラフィー【定量分析：Is値】Is値は異常摩耗の早期発見パラメータのつで、摩耗粒子を定量化するために用います。今回のIs値はの乗とやや高い値でした。フェログラフィー【定性分析：摩耗粒子および摩耗形態観察】分析結果から比較的多く観察された粒子は、以下の通りでした。正常な摩耗粒子・潤滑状態が正常なマイルド摩耗により発生。黒錆・潤滑状態がやや厳しい凝着摩耗により発生。金属接触が厳しく、且つ、高い摩擦熱が発生していると考えられます。Iカップリング発光分光分析【SOAP／D-SOAP】検出された金属元素から発生箇所を推定すると、以下の通りでした。鉄、ニッケル、錫・軸受等リン、亜鉛、カルシウム・添加剤ケイ素、ナトリウム・外部混入異物ケイ素の検出金属濃度でケイ素がppmと高い値でした。一般に、潤滑油中からケイ素が検出された場合の原因として、シリコン油或いは、シリコン系の添加剤が検出されるフェログラフィーおよびフィルタ表面の異物観察で砂が多く観察されて検出されるシリコングリースをシール部に塗布している場合、このシリコングリースが潤滑油に混入して検出されるなどが挙げられます。ケイ素が多く検出された原因がであると軸受摺動面に噛み込み摩耗が進行したり、であると潤滑油とグリースが混ざって粘度が上昇し、粘性抵抗が増大することにより、油温が上昇する等の悪影響を及ぼすことがあります。分析の結果から、今回検出された原因は、比較的高濃度であることからの可能性が考えられます。については、分析結果では確認することが出来ませんので、これに関する情報があれば提供をお願いします。水分、汚染度物重量は共に良好でした。汚染粒子数はNAS級とやや高い値でした。フィルタ表面の異物観察で金属片、鉄錆、砂等が観察されたことから、汚染度が高い要因は、摩耗と外部混入異物の影響と思われます。．粘度、酸価、酸化安定度、有機物・有機化合物の各データは良好でした。分析結果特性低下特性低下に係るパラメータの分析結果は良好と判断します。粘度粘度は.mm/sと新油値.mm/sに対する粘度変化率は-.％で、当社推奨の管理限界値である±％以内にあり、良好と判断します。酸価添加油の酸価は、油メーカによって初期値が違うため統一した管理基準を設定するのが困難であることから、当社では管理限界値を設定しておらず、新油分析値との比較及び他の分析項目の結果より酸価の状態判断を行います。その結果、酸価は.mgKOH/gと新油値.mgKOH/gに比較して若干高くなっていますが、IRチャートに示すように劣化の兆候として現れるカルボン酸などの有機物・有機化合物の発生が確認されていないことから、良好と判断します。酸化安定度酸化安定度はminであり、当社推奨の管理限界値のmin以上であることから良好と判断します。有機物・有機化合物有機物・有機化合物は、IRチャートによる新油分析値との比較の結果、cm-付近に劣化の兆候を示すカルボン酸の吸収が確認されていないことから、良好と判断します。色相はLでした。汚染にかかわるパラメータの分析結果は、汚染粒子数はやや高い値でした。水分は.ppmであり、当社推奨の管理限界値の以下であることから良好と判断します。汚染粒子数はNAS級であり、当社推奨の管理限界値のNAS級以下であるものの、やや高い値でした。汚染度物重量は.mg/mlであり、当社推奨の管理限界値のmg/ml以下であることから良好と判断します。摩耗フェログラフィーによる摩耗粒子の観察の結果、潤滑状態が正常な場合に発生する摩耗粒子、金属接触が厳しく、且つ、摩擦熱が高い場合に発生する黒錆が比較的多く観察されました。異常摩耗の早期発見パラメータであるフェログラフィーのIs値がの乗とやや高く、摩耗粒子の形態観察の結果、潤滑状態が正常な場合に発生する摩耗粒子、金属接触が厳しく、且つ、摩擦熱が高い場合に発生する黒錆が比較的多く観察されました。金属濃度SOAP法により金属濃度を測定した結果、潤滑箇所で発生する金属接触よって検出されるニッケルがppm、錫がppm、油の添加剤成分であるリンがppm、亜鉛がppm、カルシウムがppm、外部から混入したと思われるケイ素がppm、ナトリウムがppm検出されました。金属濃度酸溶解法により金属濃度を測定した結果、潤滑箇所で発生する金属接触によって検出される鉄が、亜鉛が、外部から混入したと思われるカルシウムが、ナトリウムが検出されました。
報告№109-09136 報告№112-00092 | 分析№109-001160 分析№112-000319 | 112-000319_date120531 | 潤滑油および軸受は継続使用可能な状態にあると判断します。フェログラフィーIs値は異常摩耗の早期発見パラメータのつで、摩耗粒子を定量化するために用います。今回のIs値はの乗であり、潤滑状態は正常と判断できます。Iカップリング発光分光分析【SOAP-T】検出された金属元素は、SOAP-Tの結果表に示すように、鉄、ニッケル、カルシウム、ナトリウム、モリブデンでした。検出された金属元素から発生箇所を推定すると鉄、ニッケル・軸受等モリブデン・オイル添加剤カルシウム、ナトリウム・外部混入異物であると思われます。このうち、機械部品が摩耗したと思われる元素はのグループです。尚、SOAPでダフニースーパーギヤに添加剤として含まれているリンが検出されませんでした。リンが検出されない要因は、油名が違うか、或いは、リンが消耗した可能性が考えられます。IRの結果、新油とスペクトルが一致したことから、今回はリンが消耗したと推定されます。このリンは、極圧添加剤の成分であり、リン濃度の低下は極圧添加剤が消耗していることを示します。今後、軌道面で金属同士が接触して発生する凝着摩耗が発生し、軸受の摩耗速度が加速することが懸念されます。計数汚染度は良好でした。．粘度、水分、酸価、IRの各データは良好でした。
報告№106-0447 報告№106-0447 | 分析№106-02562 分析№106-02565 | 106-02565 | トライボ診断の結果、前回更油からヶ月間、転がり軸受寿命の指標を示すフレーキングは確認されておらず、本軸受は継続使用可能な状態にあると判断します。尚、全酸価が.mgKOH/gと当社推奨の管理限界値を超えていましたが、IRの結果で油劣化の兆候を示すカルボン酸の吸収が確認されていないことおよび無添加タービン油であるJOMOタービンには含まれていない酸化防止剤の吸収が確認されていないことから、油名が違っている可能性がありますので、油名をご確認下さい。振動データについて今回、貴社から提供された振動データグラフから詳細な値の読み取りを行うことを試みましたが、読み取りは困難であり、また、周波数解析が実施されていないこと、および、測定位置が具体的に分からないため、振動解析による詳細な検討を行うことはできませんでした。但し、ベアリング損傷のパラメータとなる振動加速は、比較的低く継続使用可能な状況にあると判断します。
報告№109-09136 報告№112-00363 | 分析№109-001160 分析№112-001504 | 112-001504 | 更油からの経過日数をもとに潤滑油の余寿命を評価したところ、潤滑油は定検までのヶ月間は使用可能と判断できました。次回定検時に更油を実施しない場合は、酸化安定度を知るための分析を実施し、余寿命を確認することを推奨します。酸化安定度はminであり、当社推奨の管理限界値のmin以上であることから、良好と判断します。
報告№109-09448 報告№110-00167 | 分析№109-002802 分析№110-000676 | 110-000676 | ・水分は良好でした。・汚染度重量汚染度は、mg/mlと当社推奨の管理限界値を超えていました。フィルタ表面の異物観察で表面が茶褐色になっていたことから、汚染度が高い要因は、スラッジと思われます。油圧システムでスラッジが確認された場合、油温が低い箇所でスラッジが作動油に不溶解状態となりやすく、しかも粘着性もあることからバルブ類の動作障害等が発生することがあります。本試料油のような値ではこのような状態が発生しやすいことから、至急対策が必要です。潤滑油は以下の対策が必要です。スラッジ量が多いことからバルブ不動作の予防を目的に更油を推奨します。尚、スラッジが確認されているため、更油の前にスラッジを無害化する当社製清浄分散剤TS－の投与と濾過を実施することをあわせて推奨します。当社では、を示す粘度、全酸価の各データは新油データを基準として評価しています。今回は、油名が不明であったため評価できませんでした。今後は現在充填用などに使用している貴社保有の新油を分析し、そのデータを基準に管理されることを推奨します。油の劣化状況をより精密に判定するには新油との比較が必要です。現在使用している貴社保有の新油をご提供下さい。粘度粘度はmm/sでした。また、VGの規格値内にあることから、良好と判断します。尚、粘度は、現在使用している貴社保有の新油の分析結果を基準に管理する方法が望ましいため、新油をご提供下さい。水分はppmと当社推奨の管理限界値の以下であり、良好と判断します。全酸価全酸価は.mgKOH/gでした。尚、全酸価は、現在使用している貴社保有の新油の分析結果を基準に管理する方法が望ましいため、新油をご提供下さい。色相はLでした。重量汚染度は当社推奨の管理限界値を超えていました。重量汚染度はmg/mlと当社推奨の管理限界値のmg/mを超えていました。
報告№105-0186 | 分析№105-01252 | 105-01252_○ | トライボ診断により、機器軸受の潤滑状態、潤滑油の劣化状態を診断することを目的としました。分析の結果、摩耗は安定しており、継続使用可能と判断します。このことは、以下のことから判断しました。計数汚染度がNAS級と前回のNAS級に比較してランク上昇しているものの、清浄なレベルにあること。D－SOAPの結果、軸受メタルの摩耗により発生する錫が検出されなかったこと。異常摩耗の早期発見パラメータであるフェログラフィーのIs値が.と良好の範囲にあること。尚、を示す全酸価、IRの各データが良好であることから、この油は継続使用可能と判断します。
報告№105-8022 | 分析№105-01424 | 105-01424 | オーバーホールヶ月後に初期試験を実施した結果、潤滑状態は安定し、潤滑油も継続使用が可能と判断します。これらのことは、前回に比較して、計数汚染度は等級に変化がないことSOAP／D-SOAPの鉄及び錫濃度に変化がないこと異常摩耗の早期発見パラメータであるフェログラフィーのIs値がと良好の範囲にあること以上のことから判断しました。
報告№102-8073 | 分析№102-01335 | 102-01335 | 精点Aを実施した結果、計数汚染度、フェログラフィーを除く項目は良好でした。計数汚染度の結果、光学顕微鏡写真に示すように、繊維物が多く、センサーエラーを起こすため測定不能でした。フェログラフィーの結果、摩耗過酷度を示すIs値がの乗と高い値でした。摩耗粒子形態観察の結果、次の摩耗粒子形態が観察されました。金属表面の微小突起、異物の噛み込みにより発生する切削粒子、金属接触が厳しい場合に発生するシビア粒子、摩擦熱が高い場合に発生する球状粒子がやや多く見られました。このことから、摩耗過酷度を示すIs値が高い要因は、ガイド軸受で発生している局部的な混合潤滑状態によるものと考えられました。又、D-SOAPの結果からも、メタルの主成分である錫が検出されていることから、主軸とメタルの接触による摩耗が発生していることが確認されました。今後、更にメタルの摩耗が進行する場合があるため、ヶ月以内に精点Bを実施し、汚染状況及び摩耗の進行状況を確認されることを推奨します。
報告№108-0387 報告№109-09069 | 分析№108-02609 分析№109-000673 | 109-000673 | 今回の採油は、主機停止中にドレンバルブから実施しているため、別紙油中粒子の沈降の影響に示すように、沈降の影響を受けて分析データが高濃度に出る可能性があります。今回の分析は、以上のことを踏まえて結果を検討します。分析の結果、前回と同様に摩耗粒子の形態観察で疲労摩耗粒子が多く観察され、SOAPで鉄が若干増加していました。微小領域でも疲労摩耗が転がり軸受で発生している場合、比較的早い時期にフレーキングに進展する場合も考えられますので、定期的に分析を実施し、摩耗の進行速度を確認されることを推奨します。一方、である粘度、水分、全酸価、IRの各データは良好の範囲にあることから、この油は継続使用可能と判断します。これらのことは、異常摩耗の早期発見パラメータであるフェログラフィーのIs値がの乗と良好の範囲にあるものの、摩耗粒子の形態観察の結果、疲労摩耗粒子が多く観察されたことSOAPの結果、鉄が微増したことである粘度、水分、全酸価、IRの各データが良好の範囲にあること以上のことから判断しています。尚、トライボ診断では、バックラッシの増加量を分析結果から計算できますので、構造が確認できる図面、ギヤの形式、歯形、モジュール、歯数、入力側の回転数、増速比、歯幅をお知らせ下さい。計算結果をご報告いたします。
報告№109-09136 報告№113-00462 | 分析№109-001160 分析№113-001894 | 113-001894 | 潤滑油は継続使用可能な状態にあると判断します。粘度、全酸価、IR、RBOTの各データは良好でした。尚、別紙RBOTの減少傾向から油の余寿命を求めた結果、本試料は直近の更油から起算して年月まで使用可能であることが分かりました。水分は良好でした。
報告№109-09136 報告№111-00023 | 分析№109-001160 分析№111-000044 | 111-000044 | Iカップリング発光分光分析供試のギヤ油を分析した結果、検出された金属元素は、SOAP-Tの結果表に示すように、鉄、錫、リン、亜鉛、カルシウム、アルミニウム、ケイ素、ナトリウムが検出されました。これらの検出された金属元素から発生箇所を推定すると鉄、錫・ギヤ・軸受等リン・オイル添加剤亜鉛、カルシウム、アルミニウム、ケイ素、ナトリウム・外部混入異物であると思われます。このうち、機械部品が摩耗したと思われる元素はのグループです。フェログラフィー異常摩耗の早期発見パラメータとして摩耗粒子を定量化して評価するフェログラフィーのIs値は、潤滑状態が正常なの乗でした。摩耗粒子の形態で比較的多く観察された粒子は、潤滑状態が正常な場合に発生する摩耗粒子、異物の噛み込みにより発生する切削粒子、繰返し応力を受けて発生する疲労摩耗粒子、局部的に高圧・高温となる場合に発生するフリクションポリマでした。このような摩耗粒子が観察された場合には、潤滑部では正常なマイルド摩耗と疲労による疲労摩耗が発生し、そして局部的ではあるものの高圧・高温の箇所が発生していることも分かります。減速機で切削摩耗が発生した場合、減速機内部で使用されている転がり軸受が切削摩耗により生じた軌道面の損傷が起点となって寿命が分の程度に低下することがあることから、切削摩耗には十分注意する必要があります。切削摩耗の発生原因となる混入異物が残留している場合、この異物により切削摩耗が継続して発生する可能性があります。フリクションポリマは、潤滑油がギヤ歯面や軌道面に押し込められ高圧状態になると同時に、圧縮熱により高温状態になった結果、基油自身が重合反応を起こし生成することが知られています。そのため、高圧高温状態の解消がなされなければ、潤滑油の劣化が進行し、粘度上昇に因る潤滑異常に進展する場合があります。計数汚染度は当社推奨の管理限界値を超えていました。フェログラフィーで摩耗粒子が観察されたことから、汚染度が高い要因は、摩耗によるものと思われます。減速機および潤滑油は継続使用可能な状態にあると判断します。但し、切削摩耗や疲労摩耗が進行する場合があるため、定期的に分析を実施し、摩耗の進行状況を確認することを推奨します。なお、トライボ診断では、バックラッシの増加量を分析結果から計算できますので、構造が確認できる図面、ギヤの形式、歯形、モジュール、歯数、歯幅、油入替後の稼働時間ならびに分解点検後の稼働時間をお知らせ下さい。計算結果をご報告いたします。
報告№107-4554 報告№107-4554 | 分析№107-02770 分析№107-02770 | 107-02770 | 今回の採油は、ドレンバルブから機器停止中に実施している。油中粒子が均一に分散している油循環中に比較し沈降の影響を受け、分析データが高濃度に出る可能性があると思われます。今回の分析は以上のことを踏まえて結果を検討しました。分析の結果、計数汚染度がNAS級以上と当社推奨の管理限界値に到達していました。D－SOAPで鉄が検出され、異常摩耗の早期発見パラメータであるフェログラフィーのIs値がの乗と高い値を示していました。循環中の採油に比較してデータが高目に出る可能性がある採油条件で採油を実施したことが影響していると思われますが、摩耗粒子の形態観察で異物の噛み込みにより発生する切削粒子と油膜切れにより発生するシビア粒子が多く観察されたことから、外部から混入した異物の噛み込みにより発生する切削摩耗と油膜切れにより発生する凝着摩耗が発生していると考えられます。この切削摩耗は異物が混入していない状態に比較して、摩耗進行速度が速く注意が必要です。今後更に摩耗が進行し、転がり軸受の寿命の指標となるフレーキングに進展することが懸念されるため、ヶ月後に再度分析を実施し、摩耗の進行状況を確認することを推奨します。さらに、SOAPの結果でケイ素がppm検出されました。一般に、ケイ素は添加剤、或いは、外部混入異物の可能性があると考えられますが、今回検出された原因は以下のつの可能性があると考えられました。ケイ素は、油の添加剤の消泡剤に含まれており、通常、潤滑油中のケイ素濃度は～程度である。シリコングリースをシール部に塗布している場合、このシリコングリースが潤滑油に混入している。けい砂などのケイ素を含む砂が混入した。これらケースともに可能性が考えられるため、以下の対応を併せて推奨します。シリコングリースを使用している箇所があるか確認する。ケイ素が、けい砂の影響であるとすれば切削摩耗が進行する可能性がありますので、濾過が必要である。一方、油の基本特性を示す粘度、水分、全酸価、IRの各データは全て良好の範囲にあり、この油は継続使用可能と判断します。尚、機器の潤滑状態をより正確に知るには、粒子の沈降の影響を極力抑え、油中粒子が均一な分散状態に近い状態での採油が望ましく、そのため対象機器の運転中、または停止直後に採油を実施することを併せて推奨します。
報告№104-0300 報告№104-0300 | 分析№104-02219 分析№104-02219 | 104-02219 | 分析の結果、昨年月に損傷が確認されたCミル№ローラに比較して、損傷程度は軽度であるものの、フレーキングの進行が見られており、早い時期に点検を実施することを推奨します。この油は継続使用可能と判断します。粘度は良好と判断します。粘度は.mm/sと管理限界値以内にあり、良好と判断します。水分は良好と判断します。水分は.ppmと管理限界値の以下にあり、良好と判断します。全酸価は良好と判断します。全酸価は.mgKOH/gと新油値.mgKOH/gに比較して、.mgKOH/g増加しているものの、前回に比較して変化がないこと、および、IRで新油スペクトルと変化が見られなかったことから、良好と判断します。IRは良好と判断します。IRの結果、新油スペクトルに比較して変化がないことから、継続使用可能な状態にあると判断します。計数汚染度は当社推奨の管理限界値を超えていました。計数汚染度はNAS級以上と当社推奨の管理限界値のNAS級を超えていました。重量汚染度はmg/mlでした。重量汚染度はmg/mlでした。機器の潤滑状態分析の結果、フレーキングの進行が確認されたことから、早い時期に開放点検を実施し、ベアリング表面の状態を確認されることを推奨します。SOAPの結果、摩耗により発生した鉄および銅が検出されました。SOAPの結果、軸受軌道面の摩耗により発生した鉄および銅が検出されました。D－SOAPの結果、鉄、クロムおよび銅が検出されました。D－SOAPの結果、摩耗により発生した鉄、クロムおよび銅が検出されました。フェログラフィーの結果、フレーキングの進行が確認されました。フェログラフィーの結果、異常摩耗の早期発見パラメータであるIs値がの乗と非常に高く、且つ、フレーキングにより発生した摩耗粒子が確認されたことから、ベアリング表面にはフレーキングが発生していると考えられました。以上のことから、早い時期に開放点検を実施し、ベアリング表面の状態を確認されることを推奨します。
報告№103-4537 報告№103-4537 | 分析№103-01764 分析№103-01764 | 103-01764 | 分析の結果、を示す粘度、水分、全酸価、IRの各データは当社推奨の管理目安内にあり、この油は継続使用可能と判断します。但し、本試料油は、油濾過機が設置されている油槽で、常時、油中の粒子が除去されていますので、診断に際しては、油濾過機による減少率の影響を考慮して潤滑状態を診断・解析する必要があります。油濾過機が設置されている場合の診断では、濾過機の入口と出口の汚染度を評価して行う必要があります。今回は油濾過機の出口から採取した試料がありませんので、濾過による油中粒子の減少率を推定により求めます。推定には濾過能力が良好とされる一般的な濾過率.として解析を行います。尚、濾過率を考慮した油中粒子数の減少率は油濾機の吐出量と総油量との比から換算します。本機の油濾過機の吐出量は毎時L、設備油量はLですので、この事から計算した減少率はとなります。油濾過機により油中粒子数が時間で％減少するとした場合、油がパスして増加する粒子数は、今回計数汚染度の～μmレンジですと個/mlの％の個/mlとなります。更に、この発生粒子数から、平衡濃度を下式により求めます。平衡濃度＝発生粒子数／減少率・式油濾過機が設置されていない場合の減少率を.とすると平衡濃度は個/mlとなります。このことから分かるように、本試料油中の汚染度は、油濾過機が設置されていることでNAS級と清浄になっていますが、油濾過機がないと仮定した場合、計算により求めたように～μmレンジの汚染度はNAS級の汚染状態になる可能性を示唆するものととらえる事が出来ます。他のレンジを同様に計算すると以下のようになり、NAS級以上となります。 前回 今回 ～ ～ ～ ～ 以上 等級 級以上 級以上 前回と同じく～μmのサイズが比較的多くなっていましたが、今回は特に～μmの大型の粒子が増加していました。又、摩耗粒子形態観察で、外部から混入した異物が見られたことから、今後、これらの異物が軸受摺動面に噛み込み、摩耗が進行する可能性がありますので、ヶ月後に再度分析を実施し、汚染状況及び摩耗の進行状況を確認されることを推奨します。尚、傾向を見るため、油槽から採油すると同時に油濾過機の濾過前と濾過後の位置から採油を実施し、分析結果から減少率を導き、その減少率を上記方法により油濾過機がない場合の粒子数を求め、その粒子数の変化により金属接触が進行しているか落ち着いてきているのかを確認されることを推奨します。
報告№109-09136 | 分析№109-001160 | 113-002382 | 対象設備は継続使用可能な状態にあると判断します。但し、水分濃度が高いことから、以下の対策を推奨します。更油水分の影響により金属表面で腐食摩耗が発生し、発生した鉄錆等の粒子が潤滑部に噛み込み、摩耗が進行することが懸念されることから、予防措置として更油を推奨します。定期的な分析今後の摩耗推移を監視するため、定期的な分析実施を推奨します。新油の分析粘度、酸価、塩基価は、油の性能を評価するパラメータの一種です。油の性能低下は、新油との比較が必要なことから、未使用油の提供および分析による比較評価を推奨します。異常摩耗の早期発見のパラメータであるIs値は、レベルとやや高い値でした。また、潤滑部の摩耗が認められたため、定期的に潤滑油分析を実施し、摩耗推移を監視することが有用と考えます。フェログラフィーで比較的多く観察された粒子は、以下の通りです。正常な摩耗粒子・潤滑状態が正常なマイルド摩耗により発生。切削粒子・異物や金属表面の微小突起による切削摩耗により発生。シビア粒子・潤滑状態がやや厳しい凝着摩耗により発生。極微小領域で油膜切れが発生したことを示します。黒錆・潤滑状態がやや厳しい凝着摩耗により発生。局部的な厳しい金属接触と高い摩擦熱が発生していたことを示します。切削粒子、シビア粒子、黒錆は、摩擦面が将来的に異常摩耗へ進展する可能性を示唆しているため、傾向監視が有用と思われます。詳細は、別紙傾向監視が必要な摩耗粒子をご覧ください。コンロッドメタル、クランクメタルの摩耗SOAP-Tでメタルの主成分である錫がppm、鉛が、銅が検出されたことから、コンロッドメタル、クランクメタルが局部的に摩耗していると推定されました。検出されたメタル成分は、現時点では低濃度であることから継続使用に支障がない範囲であると判断しますが、今後、摩耗が進行し異常摩耗に進展することを防止するため、傾向分析による摩耗推移の監視が有用です。詳細は、別紙コンロッドメタル・クランクメタルの摩耗をご覧ください。粘度粘度は.mm/sでした。新油との比較による評価が必要です。水分はppmと当社推奨の管理限界値を超えていました。今後、水分の影響でエンジン内部に錆が発生し、その影響で摩耗が発生する懸念があります。酸価はmgKOH/gでした。新油との比較による評価が必要です。塩基価は.mgKOH/gでした。新油との比較による評価が必要です。
報告№104-0413 報告№104-0413 | 分析№104-02893 分析№104-02893 | 104-02893 | 分析の結果、軸受メタルは継続使用可能と判断します。但し、摩耗粒子形態観察の結果、局部的に高圧・高温となる場合に発生するフリクションポリマ、外部から混入した鉄錆・砂が多く観察されたため、次の点に注意が必要です。それは、局部的に高圧・高温となる箇所が発生していたことから、高い摩擦熱により油が劣化すること異物が軸受摺動面に噛み込み摩耗を進行させることです。一般に、フリクションポリマが観察された場合、局部的に軸受摺動部分に面圧の高い箇所が見られることがあります。つまり、軸の振れ回り量の変動や、あるいは、メタルギャップが調整不足等の原因で、その狭いギャップに潤滑油が押込まれてフリクションポリマが発生している場合があります。このような場合には、軸受温度が若干上昇気味になることがありますので、パトロール時に温度の変化を注意深く監視する必要があると思われます。次回分析は、ヶ月後に再度分析を実施し、油の劣化状況及び摩耗の進行状況の確認をされることを推奨します。は良好と判断します。粘度は良好と判断します。粘度はmm/sと新油値mm/sに比較して、粘度変化率は-％で、当社推奨の管理限界値である±％以内にあり、良好と判断します。水分は良好と判断します。水分は.ppmと当社推奨の管理限界値の以下であり、良好と判断します。全酸価は良好と判断します。全酸価は.mgKOH/gと新油値.mgKOH/gに比較して変化はなく、良好と判断します。IRの結果、良好と判断します。IRの結果、油劣化の兆候を示すカルボン酸の吸収が確認されていないことから、良好と判断します。RBOTの結果、良好と判断します。RBOTはminと当社推奨の管理限界値のmin以上であり、良好と判断します。は良好と判断します。計数汚染度は良好と判断します。計数汚染度はNAS級と当社推奨の管理限界値のNAS級以内であり、良好と判断します。重量汚染度は良好と判断します。重量汚染度は.mg/mlと当社推奨の管理限界値のmg/ml以内であり、良好と判断します。機器の潤滑状態摩耗粒子形態観察の結果、局部的に高圧・高温となる場合に発生するフリクションポリマ、外部から混入した鉄錆・砂が多く観察されました。SOAPの結果は良好です。SOAPの結果、油の添加剤成分であるリンがppm、バリウムがppm検出されました。軸受の摩耗を示す錫は検出されず、良好と判断します。D－SOAPの結果は良好です。D－SOAPの結果、鉄が、油の添加剤成分であるバリウム、外部から混入したカルシウムが、ナトリウムが検出されました。軸受の摩耗を示す錫は検出されず、良好と判断します。フェログラフィーの結果、局部的に高圧・高温となる場合に発生するフリクションポリマ、外部から混入した鉄錆・砂が多く観察されました。異常摩耗の早期発見パラメータであるフェログラフィーのIs値が.と良好の範囲にあるものの、摩耗粒子形態観察の結果、局部的に高圧・高温となる場合に発生するフリクションポリマ、外部から混入した鉄錆・砂が多く観察されました。
報告№109-09249 報告№111-00162 | 分析№109-001747 分析№111-000812 | 111-000812 | 潤滑油は継続使用可能な状態であり、また運転中における潤滑状態も正常であったものと判断します。本試料油は、分析結果の全ての分析項目の値が当社推奨の管理基準値を満たしており、新油分析値との比較結果も問題となる値はありませんでした。分析結果特性低下特性低下に係るパラメータの分析結果は良好と判断します。粘度粘度はmm/sと新油値mm/sに対する粘度変化率は-.％で、当社推奨の管理限界値である±％以内にあり、良好と判断します。全酸価添加タービン油の全酸価は、油メーカによって初期値が違うため統一した管理基準を設定するのが困難であることから、当社では管理限界値を設定しておらず、新油分析値との比較及び他の分析項目の結果より全酸価の状態判断を行います。その結果、全酸価は.mgKOH/gと新油値.mgKOH/gに比較して若干高くなっていますが、IRチャートに示すように劣化の兆候として現れるカルボン酸などの有機物・有機化合物の発生が確認されていないことから、良好と判断します。酸化安定度酸化安定度はminであり、当社推奨の管理限界値のmin以上であることから良好と判断します。有機物・有機化合物有機物・有機化合物は、IRチャートによる新油分析値との比較の結果、cm-付近に劣化の兆候を示すカルボン酸の吸収が確認されていないことから、良好と判断します。色相はLであり、新油値のL.に比較して大きな変化はないことから、良好と判断します。汚染に係るパラメータの分析結果は良好と判断します。水分はppmであり、当社推奨の管理限界値の以下であることから良好と判断します。汚染粒子数はNAS級であり、当社推奨の管理限界値のNAS級以内であることから良好と判断します。汚染度物重量は.mg/mlであり、当社推奨の管理限界値のmg/ml以内であることから良好と判断します。摩耗運転中における潤滑状態は正常であったものと判断します。異常摩耗の早期発見パラメータであるフェログラフィーのIs値がのマイナス乗と当社基準値と比較して良好の範囲にあったことから、潤滑箇所の潤滑状態は正常と判断します。金属濃度SOAP法により金属濃度を測定した結果、外部から混入したと思われるリンがppm検出されましたが僅かであり良好と判断します。金属濃度酸溶解法により金属濃度を測定した結果、潤滑箇所で発生する金属接触によって検出される錫、外部から混入したと思われる亜鉛、カルシウムが、ナトリウムが検出されましたが僅かであり良好と判断します。
報告№109-09136 | 分析№109-001160 | 112-002808 | 油の劣化進行は確認されなかったものの、油中の汚染度が高いことから、以下の対策を推奨します。対象設備は継続使用可能な状態にあると判断します。但し、将来的な摩耗進行の有無を確認するためにも傾向監視を継続することが有効です。濾過摩耗粒子や異物等がギヤ歯面や軸受軌道面に噛み込むことによる摩耗の進行が懸念されるため、可能であれば濾過を推奨します。定期的な分析今後懸念される凝着摩耗、疲労摩耗の進行を監視するため、定期的に分析を実施することを推奨します。新油との比較による評価を示す粘度、酸価のデータは新油データを基準として評価しています。今回は油名が不明であったため評価できませんでしたが、今後評価する場合は、使用している新油を同時に分析することをご検討下さい。はフェログラフィーおよびSOAP-Tの結果から総合的に判断した結果、継続使用は可能ですが、機器の機能を保持するためにも傾向管理が有用と考えます。フェログラフィー【定量分析：Is値】Is値は異常摩耗の早期発見パラメータのつで、摩耗粒子を定量化するために用います。Is値はの乗とやや高い値でした。フェログラフィー【定性分析：摩耗粒子および摩耗形態観察】分析結果から比較的多く観察された粒子は、以下の通りでした。シビア粒子・潤滑状態がやや厳しい凝着摩耗により発生。金属潤滑部が局部的に油膜切れを起していると考えられます。疲労摩耗粒子・繰返し応力を受けて発生。観察された摩耗粒子の中でもシビア粒子は、将来的な摩耗の進行に繋がる可能性を示唆しているため、傾向監視が必要と思われます。シビア粒子は、凝着摩耗に分類されます。この摩耗粒子は、ギヤ歯面や軸受軌道面で凝着、破断を繰り返し、この過程で生じる移着粒子が成長して摩耗粒子となります。そのため、ギヤ歯面や軸受軌道面では局部的に油膜切れが発生していることを示しています。この状態が継続した場合、摩耗粒子のサイズは徐々に大型化していき、設備の損傷に至る場合がありますので、傾向監視が必要です。Iカップリング発光分光分析【SOAP-T】検出された金属元素から発生箇所を推定すると、以下の通りでした。鉄、ニッケル、錫・ギヤ、軸受等リン・添加剤バリウム、ナトリウム・外部混入異物計数汚染度は、NAS級以上と、当社推奨の管理限界値を超えていました。摩耗粒子の形態観察およびSOAP-Tの結果から、汚染度が高い要因は摩耗と外部混入異物の影響と思われます。粘度粘度はmm/sとISOVG規格内にありました。水分は.ppm当社推奨の管理限界値以下であり、良好でした。酸価は油名が不明であったため、新油データとの比較ができず評価できませんでした。潤滑油および設備の劣化比較と傾向はフェログラフィーおよびSOAP-Tの結果から総合的に判断した結果、前回同様に、傾向管理が必要な状態にあると考えられます。フェログラフィー【定量分析：Is値】Is値は前回同様にの乗と、やや高い値でした。フェログラフィー【定性分析：摩耗粒子および摩耗形態観察】前回同様にシビア粒子が比較的多く観察されました。また、今回は疲労摩耗粒子が比較的多く観察されました。Iカップリング発光分光分析【SOAP-T】前回と比較して鉄がppmからppmに減少していました。計数汚染度は、前回同様にNAS級以上と当社推奨の管理限界値NAS級を超えていました。粘度粘度は前回に比較してmm/sからmm/sに低下し、前回同様にISOVG規格内にありました。水分は前回に比較して.ppmから.ppmに増加しているものの、前回同様に当社推奨の管理限界値以下であり、良好でした。酸価は前回に比較して.mgKOH/gから.に低下していることから、油劣化は進行していないと考えられます。
報告№109-09136 報告№112-00753 | 分析№109-001160 分析№112-003399 | 112-003399 | 分析の結果、フラッシング後の本試料油は、汚染度がNAS級でした。汚染度は、良好な範囲に入っていますが、一般に、フラッシング後の汚染度は、機器が稼働して汚染が進むことを想定し、予めNAS級以下の汚染度になるように実施するのが望ましいとされています。今回の汚染度は、当社推奨の管理限界値であるNAS級に到達していないものの、稼働後は比較的短時間に汚染が進むこともあることから、汚染状態の傾向監視を推奨します。尚、油の劣化は確認されていないことから潤滑油は継続使用可能な状態にあると判断します。分析結果は良好と判断します。粘度粘度は、mm/sと新油値mm/sに比較して、粘度変化率は-％で、当社推奨の管理限界値である±％以内であり、良好と判断します。水分は、ppmと当社推奨の管理限界値の以下であり、良好と判断します。酸価は、.mgKOH/gと新油値.mgKOH/g以下であり、良好と判断します。RBOTRBOTは、minと当社推奨の管理限界値のmin以上であり、良好と判断します。は良好と判断します。計数汚染度計数汚染度は、NAS級と当社推奨の管理限界値NAS級以下であり、良好と判断します。
報告№105-6050 報告№105-0361 | 分析№105-01529 分析№105-02396 | 105-02396 | 分析の結果、軸受メタル及び鉄を使用した箇所では、厳しい金属接触と異物の噛み込みにより発生する切削摩耗のある事がわかりました。観察された摩耗形態の中でも、切削摩耗は異物が混入していない状態に比較して摩耗進行速度が速く注意が必要です。今後、更に摩耗が進行することが懸念されるため、ヶ月後に再度分析を実施し、摩耗の進行状況を確認されることを推奨します。これらのことは、異常摩耗の早期発見パラメータであるフェログラフィーのIs値はの乗と高く、摩耗粒子形態観察の結果、金属接触が厳しい場合に発生するシビア粒子、外部から混入した砂が多く観察されたことD－SOAPの結果、鉄がppm、軸受メタルの主成分である鉛がppm、錫がppm検出されたこと以上のことから判断しました。尚、軸受の使用限界を推定するため、軸受の直径及び幅、油量、回転数、軸受メタルの種類をお知らせ下さい。
報告№109-09136 報告№111-00053 | 分析№109-001160 分析№111-000941 | 111-000941 | 更油からの使用時間をもとに潤滑油の余寿命を評価したところ、潤滑油は次回定検まで使用可能と判断できました。次回定検時に更油を実施しない場合は、酸化安定度を知るための分析を実施し、余寿命を確認することを推奨します。酸化安定度はminであり、当社推奨の管理限界値のmin以上であることから、良好と判断します。
報告№108-0411 報告№110-00186 | 分析№108-02745 分析№110-000732 | 110-000732 | ・摩耗状態摩耗状態は、潤滑油中に含まれる金属成分とその濃度を調査し、調査の結果から評価します。金属元素と濃度の分析は、試料油を以上の高温で発光させ、その光を分光器で分光し、分光によって得られた光の強度と金属固有の波長とから元素を特定するIカップリング発光分光分析法を用います。今回の試料はギヤ油でしたが、検出された金属は、SOAPの結果表に示すように、鉄、鉛、銅、アンチモン、錫、リン、亜鉛、カルシウム、アルミニウム、ナトリウム、マグネシウムでした。これら検出された金属元素から発生箇所を推定すると、鉄、鉛、銅、アンチモン、錫・ギヤ歯面、軸受等リン、亜鉛・オイル添加剤カルシウム、アルミニウム、ナトリウム、マグネシウム・外部混入異物であると思われます。このうち、機械部品が摩耗したと思われる元素はのグループです。検出された金属の粒子は、潤滑状態が正常な場合に発生するマイルド摩耗粒子、金属潤滑部が局部的に油膜切れを起して発生するシビア粒子であったことから、潤滑部では、油膜破断による凝着摩耗が発生していることが分かりました。この摩耗状態は、異常摩耗の早期発見パラメータであるフェログラフィーのIs値であらわされますが、Is値がの乗とやや高い範囲にあることから、潤滑状態は厳しい状態にあると思われます。・汚染度計数汚染度は良好でした。・水分は良好でした。粘度、全酸価、IRは、油名が不明であるため評価することができませんでした。ギヤおよび軸受は継続使用可能な状態にあるものの、以下の対策が必要です。今後、凝着摩耗等の進行を監視するため、定期的に分析を実施し、摩耗の進行状況を確認することを推奨します。を示す粘度、全酸価、IRのデータは新油データを基準として評価しています。今回は、油名が不明であり正確に評価できなかったため、今後は現在充填用に使用している新油を分析し、そのデータを基準に管理されることを推奨します。尚、トライボ診断では、バックラッシの増加量を分析結果から計算できますので、構造が確認できる図面、歯形、歯幅をお知らせ下さい。計算結果をご報告いたします。油の劣化状況をより精密に判定するには新油との比較が必要です。今後、油劣化の予測を行う場合、新油データが必要ですので、現在使用している貴排水機場保有の新油をご提供下さい。粘度粘度はmm/sでした。粘度は現在使用している貴排水機場保有の新油分析結果を基準に管理する方法が望ましく、次回分析までに新油をご提供下さい。水分は.ppmと当社推奨の管理限界値の以下であり、良好と判断します。全酸価全酸価は.mgKOH/gでした。全酸価は、現在使用している貴排水機場保有の新油の分析結果を基準に管理する方法が望ましいため、新油をご提供下さい。IRIRの結果、油劣化の兆候を示すカルボン酸の吸収が確認されていないことから、良好と判断します。尚、IRは現在使用している貴排水機場保有の新油の分析結果を基準に管理する方法が望ましいため、新油をご提供下さい。計数汚染度は良好と判断します。計数汚染度計数汚染度はNAS級と当社推奨の管理限界値のNAS級以内であり、良好と判断します。重量汚染度は.mg/mlでした。機器の潤滑状態摩耗粒子診断の結果、潤滑状態が正常な場合に発生するマイルド摩耗粒子、金属潤滑部が局部的に油膜切れを起して発生するシビア粒子が比較的多く観察されました。SOAPによる油中金属濃度SOAPによる油中金属濃度の結果、鉄、油の添加剤成分と思われるリン、亜鉛が検出されました。SOAPによる油中金属濃度SOAPによる油中金属濃度の結果、鉄、鉛、銅、アンチモン、錫、油の添加剤成分と思われるリン、亜鉛、外部から混入したと思われるカルシウム、ナトリウム、アルミニウム、マグネシウムが検出されました。摩耗粒子診断異常摩耗の早期発見パラメータであるIs値がの乗とやや高く、潤滑状態が正常な場合に発生するマイルド摩耗粒子、金属潤滑部が局部的に油膜切れを起して発生するシビア粒子が比較的多く観察されました。
報告№109-09136 報告№113-00650 | 分析№109-001160 分析№113-002780 | 113-002780 | 異常摩耗の早期発見のパラメータであるIs値は、前回のレベルからレベルに低下し、正常です。また、異常摩耗の兆候を示す摩耗粒子が顕著に観察されなかったことから、は良好と判断します。
報告№102-8004 | 分析№102-00089 | 102-00089 | 濾過後に採油し、初期試験を実施しました。その結果、フェログラフィーを除く項目は良好でした。フェログラフィーの結果、摩耗の過酷度を示すIs値がと良好の範囲にあるものの、摩耗粒子の形態観察結果から、摺動面の微小突起や異物の噛み込みの影響で発生した切削粒子や、厳しい金属接触が起きている場合に発生するシビア粒子が観察されました。これは初期のなじみ摩耗が発生していたと考えられます。今回のようになじみ過程で大型のシビア粒子が観察された場合は、なじみ過程が正常に終了していない場合があり、異常摩耗に進展することも懸念しなければなりません。なじみ過程が正常な状態で終了した場合、大型のシビア粒子は観察される事が少なく、従って、今回のなじみ過程では、局部的な金属接触がごく一部で発生したと考えられます。この接触が、既に正常な状態に推移しているか、或いは、進行しているのかを確認するため、ヶ月後に初期試験を実施し、摩耗の進行状況を確認されることを推奨します。
報告№106-0217 | 分析№106-01212 | 106-01212 | 濾過前の試料油を分析した結果、計数汚染度が前回NAS級から今回NAS級に年ヶ月でランク上昇し、メタルの主成分である錫がSOAPでppm、D－SOAPでppm検出されました。前回濾過後に比較して錫濃度がSOAPでppmと変化はないものの、D－SOAPで.からppmに上昇しており、錫濃度が上昇した原因は、前回から今回分析までの間にメタルの摩耗が発生していたと考えられます。摩耗の程度を確認するため、錫濃度から平均的な摩耗深さを計算した結果、油量をリットル、メタルの初期の表面粗さをRmaxμmと仮定した時の摩耗深さは、表面からμmとなり、表面粗さの約割が摩耗していることが推定されました。そのため、仮定した油量に差異がなければ、軸受表面は摩耗による鏡面部ができ、油膜切れが発生しやすい状況になっていると考えられます。これらの障害発生に対する弊害を勘案の上、SOAP／D－SOAPで濾過後の錫濃度が減少しているものの、濾過だけでは摩耗の原因を取り除くことは出来ないため、今後も錫濃度の上昇に注意が必要です。
報告№109-09136 報告№111-00363 | 分析№109-001160 分析№111-001640 | 111-001640 | 濾過前の試料油を分析した結果、全てのデータが良好です。尚、RBOTが前回に比較し、min上昇しています。RBOTが上昇した理由は、更油、補給を実施した仮設タンクで他の軸受油と混合して濾過を実施した濾過機配管内や仮設タンクなどに油が残留していた以上のことが考えられます。前回の採油で濾過機採油コックから採油を実施していることから、の可能性が考えられます。但し、今回の分析結果で、酸価および粘度の各データに大きな変化はなく、異種油の混入などは確認されていないため、本試料油は継続使用可能な状態にあります。今後は、今回のRBOT値を基に潤滑油の寿命を評価します。
報告№107-4543 報告№107-4543 | 分析№107-02118 分析№107-02118 | 107-02118 | トライボ診断の結果、泡立ち試験を除く項目は良好でした。泡立ち試験の結果は、一般的には消泡性能が低くいと判断できる値の-ですが、新油値の-と同レベルにあったため、良好と判断します。一方、潤滑状態指数はのマイナス乗と濾過設備のない機器であれば正常な潤滑状態にあると判断できる状況であり、摩耗粒子はほとんど観察されませんでした。但し、潤滑油の摩耗粒子はフィルタに捕捉され、異常な摩耗状態が発生したとしても正常な潤滑状態にあると誤認してしまう可能性があります。フィルタの捕捉の影響による誤認を避けるため、今後の診断に当たっては、これまでの採油箇所に加え、フィルタの捕捉物も分析し、その結果から潤滑状態を評価することを推奨します。尚、フィルタ捕捉物の分析を実施する際には、フィルタ流量、フィルタ使用時間、主機稼働時間などの追加情報が必要です。泡立ち試験の結果、消泡性能が低いと判断できる値であるものの、新油と同レベルにありました。粘度は良好。粘度はmm/sと新油値mm/sに比較して、粘度変化率は-％で、当社推奨の管理限界値である±％以内にあり、良好と判断します。粘度は.mm/sでした。粘度は.mm/sでした。粘度指数はでした。粘度指数はでした。泡立ち試験は-でした。泡立ち試験は-と新油と同レベルにあり、消泡性能が新油と同レベルにあることが確認されました。水分は良好。水分はppmと当社推奨の管理限界値の以下であり、良好と判断します。全酸価は良好。全酸価はmgKOH/gと新油値mgKOH/g以内であり、良好と判断します。機器の潤滑状態精密な濾過設備がない機器であれば、潤滑状態指数は正常の範囲にあると判断します。潤滑状態指数は正常の範囲にあると判断します。異常摩耗の早期発見パラメータである潤滑状態指数がのマイナス乗と、精密な濾過設備がない機器であれば、潤滑状態指数は正常の範囲にあると判断します。
報告№108-6005 報告№108-0054 | 分析№108-00106 分析№108-00289 | 108-00289 | 更油後に対象設備の近くでコンクリートのハツリ作業を行っていた。その時に、エアーブリーザーのキャップが開いていたため、ハツリ作業で発生したダストがエアーブリーザーから混入した可能性が考えられた。汚染度を確認し、運転の可否を判断する。分析の結果、計数汚染度はNAS級とやや高い値でした。フィルタ写真で鉄錆、砂等の外部混入異物が多く観察されました。今回の採油は対象設備の停止中に排油口から採油を実施しているため、これらの異物は、排油口配管内部に残留していた汚染物、或いは、コンクリートのハツリ作業で混入した異物の可能性が考えられました。汚染状態が基準を超えた状態で運転した場合、潤滑部の摩耗速度は、清浄な潤滑状態より桁程度大きな切削摩耗に進展する事が容易に想定されます。したがって、この汚染度での運転は避けるべきと判断します。運転を行うには、油槽内を清浄な潤滑油等で清掃し、清浄な状態であることを確認することが大切です。
報告№109-09136 報告№113-00624 | 分析№109-001160 分析№113-002678 | 113-002678 | 異常摩耗の早期発見のパラメータであるIs値は、レベルと高い値でした。また、潤滑部の摩耗が認められたため、定期的に潤滑油分析を実施し、摩耗推移を監視することが有用と考えます。フェログラフィーで観察された代表的な粒子は以下の通りです。正常な摩耗粒子・潤滑状態が正常なマイルド摩耗により発生。切削粒子・異物や金属表面の微小突起による切削摩耗により発生。シビア粒子・潤滑状態がやや厳しい凝着摩耗により発生。極微小領域で油膜切れが発生したことを示します。切削粒子、シビア粒子は、摩擦面が将来的に異常摩耗へ進展する可能性を示唆しているため、傾向監視が有用と思われます。詳細は、別紙傾向監視が必要な摩耗粒子をご覧ください。SOAP-Tで検出された銅はppmと比較的低濃度であり、銅系部品の溶出・摩耗は軽微であると考えられます。計数汚染度はNAS級と当社推奨の管理限界値以下であるものの、やや高い値でした。フィルタ残渣に金属片、鉄錆、砂等が観察されたことから、汚染度が高い要因は、摩耗粒子、外部混入異物と思われます。IRは良好です。
報告№102-6036 報告№102-6036 | 分析№102-00598 分析№102-00598 | 102-00598_修正 | 精点Aを実施した結果、を示す粘度、水分、全酸価、IR、RBOTの各データは管理基準値内にあり、この油は継続使用可能と判断します。本試料油は、油濾過機が設置されている油槽であるため、油中の粒子が除去されています。機器の摩耗診断は油濾過機による油中摩耗粒子の減少率を考慮して潤滑状態を解析する必要があります。今回は、この解析を利用した管理方法がありますので、その方法をご提案申し上げます。尚、この解析は、十分に濾過時間が経過し、油中粒子が飽和状態になっていると仮定しています。油濾過機による油中の摩耗粒子の減少率は油濾過機の入口と出口の汚染度を評価し、その結果から求めますが、今回は油濾過機の出口から採取した試料がありませんので、減少率を濾過能力が良好とされる一般的な濾過率.として検討しました。濾過率を考慮した減少率は、油濾過機の吐出量と総油量との比から換算します。本機の油濾過機の吐出量は毎時L、設備油量はLですので減少率.となります。油濾過機により時間で.％の粒子が減少するとした場合、油がパスして増加する粒子数は、今回計数汚染度の～μmレンジですと個/mlの.％の個/mlとなります。更に、この発生粒子数から平衡濃度を計算します。平衡濃度は下式により求めます。平衡濃度＝発生粒子数／油濾過機が設置されていない場合の減少率・式油濾過機が設置されていない場合の減少率を.とすると平衡濃度は個/mlとなります。このことから分かるように、本試料油中の汚染度は、油濾過機が設置されていることでNAS級と清浄になっていますが、油濾過機がないと仮定した場合、計算により求めたように～μmレンジの汚染度はNAS級の汚染状態になる可能性を示唆するものととらえる事が出来ます。他のレンジを同様に計算すると以下のようになり、NAS級となります。～～～～以上等級級以上のことから、濾過機を使用しなくても、NAS級と清浄な状態が保持できると考えられることから、潤滑状態も良好な状態にあると判断します。傾向を見るためには、油槽から採油すると同時に油濾過機の濾過前と濾過後の位置から採油を実施し、分析結果から減少率を導き、その減少率を上記方法により油濾過機がない場合の粒子数を求め、その粒子数の変化により金属接触が進行しているか落ち着いてきているのかが確認できます。この解析法を利用すれば、摩耗粒子の変化を捉えやすくなり、摩耗の進行状況を把握し易くなります。是非、濾過機の前後の箇所から採油を実施し、本解析法を採用されますことをご推奨申し上げます。
報告№109-09568 報告№109-09568 | 分析№109-003511 分析№109-003511 | 109-003511 | を示す水分、全酸価の各データは良好でした。前回同様に粘度はmm/sと新油値mm/sに比較して、粘度変化率は-％で、当社推奨の管理限界値である±％を超えていました。今後、粘度の低下により油膜切れが発生し、金属接触が発生することが懸念されます。泡立ち試験の結果は、-と新油値が-であるのに比較して高い値となっていたことから消泡性能が低下していることが分かりました。潤滑状態の異常の早期発見パラメータである潤滑状態指数は、のマイナス乗と濾過設備のない機器であれば正常な潤滑状態にあると判断できます。・消泡性能の低下消泡性の性能が低下していることが確認されたことから、今後の使用状況によっては油の酸化劣化が進行したり、ギヤ歯面およびベアリング軌道面で油膜切れが発生したりする場合があるため、消泡剤の添加による消泡性能の改善など何らかの対応が必要になると思われます。・潤滑状態濾過設備のない機器であれば正常な潤滑状態にあると判断できますが、当該機の潤滑系にはフィルタが設置されているため、別紙インライン・オフラインフィルタの影響に示すとおり、潤滑状態が異常となり大型の摩耗粒子が発生したとしても、粒子の大部分が捕捉されてしまい正常な潤滑状態にあると誤認してしまう可能性があります。このようなフィルタの影響を考慮に入れたLCインデックスは、摩耗がやや厳しい状態に分類されるの乗領域となりました。フィルタの影響を考慮した潤滑状態指数は、前回のの乗から乗に桁低下し、運転状態が前回と大きな差がなければ、摩耗は安定している状態にあると思われます。結論粘度および消泡性能の低下が確認されたものの、ギヤおよび転がり軸受は、継続続使用可能な状態にあると思われます。尚、今後は障害予防を目的に以下の対策を推奨します。粘度の低下が確認されたことから、更油を推奨します。現在のところ摩耗は安定した状態にあると思われますが、運転条件によっては摩耗の進行が速まる場合も想定されるため、今後は潤滑油の分析に加えてフィルタ付着物の分析を実施し、異常な摩耗状態発生の有無を精密に確認することを推奨します。消泡性能の改善は、添加する消泡剤の効果をテストにより確認する必要がありますので、必要な場合は当社営業担当者までお知らせ下さい。粘度は当社推奨の管理限界値を超えていました。泡立ち試験の結果、消泡性能が低下していることが確認されました。粘度粘度はmm/sと新油値mm/sに比較して、粘度変化率は-％で、当社推奨の管理限界値である±％を超えていました。粘度粘度は.mm/sでした。粘度指数粘度指数はでした。泡立ち試験泡立ち試験は-と新油に比較して高い値でした。水分はと当社推奨の管理限界値の以下であり、良好と判断します。全酸価全酸価はmgKOH/gと新油値mgKOH/gに比較して高いものの、IRの結果で油劣化の兆候を示すカルボン酸の吸収が確認されていないことから、良好と判断します。機器の潤滑状態精密な濾過設備がない機器であれば、潤滑状態指数は正常の範囲にあると判断します。潤滑状態指数異常摩耗の早期発見パラメータである潤滑状態指数がのマイナス乗と精密な濾過設備がない機器であれば、潤滑状態指数は正常の範囲にあると判断します。
報告№107-6026 報告№107-0395 | 分析№107-02108 分析№107-02069 | 107-02069 | 本トライボ診断は、前回分析以降の摩耗進行状況、汚染状況を確認する。【軸受の潤滑状態】トライボ診断の結果、前回同様に摩耗粒子形態観察の結果で、ベアリング転動面や外輪とベアリングケース間でフレッティングが発生しているものの、異常摩耗の早期発見パラメータであるフェログラフィーのIs値、SOAP／D－SOAPの鉄濃度は減少傾向にあることから、摩耗の安定が確認されました。又、転がり軸受の寿命の指標となるフレーキングの発生が確認されていないことから、現在のところ、ベアリングは継続使用可能な状態にあると判断します。フレッティングの影響で転がり軸受の寿命の指標となるフレーキングへ進展する場合があるため、今後も定期的にトライボ診断を実施し、摩耗の進行状況を監視することを推奨します。【油の汚染状況】計数汚染度がナトリウム級と当社推奨の管理限界値内にあり、重量汚染度がmg/mlでした。
報告№109-09136 報告№113-00546 | 分析№109-001160 分析№113-002338 | 113-002338 | 潤滑油は継続使用可能な状態にあると判断します。粘度、全酸価、IR、RBOTの各データは正常であることから、潤滑は良好と判断します。尚、別紙RBOTの減少傾向から油の余寿命を求めた結果、対象の潤滑油は直近の更油から起算して年月まで使用可能であると推定できます。水分は良好と判断します。
報告№106-0227 報告№106-6071 | 分析№106-01279 分析№106-01615 | 106-01615 | 精点Aを実施した結果、全てのデータが管理限界値内にありましたが、粘度とRBOTの結果に注意すべき変化がありました。それは、粘度が.mm/sと前回のmm/sに比較して％上昇していたことRBOTがminと前回の％に減少していたことの点です。粘度は、一般に大きな変化をすることは少なく、特に前回の年月から補給油がほとんどない場合、％も変化するのは、何らかの異常の兆候である可能性があると思われます。RBOT値が減少傾向にあることから、添加剤の消耗に伴い基油に劣化の影響が出始めていることもありえますので、ヶ月後に精点Aを実施し、油劣化の進行状況を確認することを推奨します。尚、RBOTの減少率から限界値値到達時期を計算した結果、別紙図に示すとおり、年月と推定されました。
報告№109-09136 報告№110-00812 | 分析№109-001160 分析№110-003866 | 110-003866 | データが高濃度になる採油条件にもかかわらず、各データが良好であったことから、軸受および潤滑油は継続使用可能な状態にあると判断します。本試料油は、機器停止中にドレンバルブから採油されているにもかかわらず汚染度を示すデータは良好でしたが、今後の採油は、極力運転中もしくは停止直後の油槽中層部から実施されることを推奨します。
報告№109-09136 報告№113-00600 | 分析№109-001160 分析№113-002543 | 113-002543 | 潤滑、汚染状態は良好の範囲にあり、潤滑油は継続使用可能な状態にあると判断します。対象設備は継続使用可能な状態にあると判断します。但し、今後の摩耗推移を確認するためにも傾向監視を継続することが有効です。定期的な分析今後懸念される摩耗の進行を監視するため、定期的に分析を実施することを推奨します。最適な採油方法本試料油は、機器停止中に油タンクから採油されているため、別紙油中粒子の沈降の影響に示すように、油中粒子などの固形物は沈降の影響を受けて分析データが低濃度に出ていると推定されます。正確なデータによる診断を行うためにも、今後の採油は、極力運転中もしくは停止直後の油槽中層部から実施されることを推奨します。異常摩耗の早期発見のパラメータであるIs値は、前回の-レベルから変化はなく、正常でした。但し、銅を使用した箇所の溶出・摩耗が認められたため、定期的に潤滑油分析を実施し、摩耗推移を監視することが有用と考えます。銅を使用した箇所の溶出・摩耗SOAPの結果、前回に比較して銅がppmからppmに減少しているものの依然として比較的高い値でした。亜鉛系添加剤を使用している潤滑油で銅が検出される場合、潤滑系統内でこれらの金属が亜鉛系添加剤の影響により溶出することが知られています。今回の検出は、この溶出と摩耗との双方によるものと考えられます。今後、別紙鉱油の酸化に対する金属触媒の影響に示すように濃度の増加に伴い酸化速度が速まる可能性があります。計数汚染度は前回のNAS級からNAS級にランク低下し、重量汚染度は前回のmg/mlから.mg/mlに減少し、共に良好です。粘度、水分、酸価、IRの各データは、前回同様に良好です。
報告№109-09167 報告№109-09167 |  | 109-001368_1369 | を示す粘度、水分、全酸価、IRの各データは当社推奨の管理限界値内にあることから、継続使用可能と判断します。濾過効率は～％と比較的高く、かつ、清浄機出口サンプリング弁から採取した試料油の汚染度がNAS級と清浄な状態を保持できていることから、濾過精度は確保できていると判断します。の評価を示す粘度、水分、全酸価、IRの各データは当社推奨の管理限界値内にあることから、継続使用可能と判断します。濾過効率の確認表に示す通り濾過効率は～％と比較的高く、かつ、清浄機出口サンプリング弁から採取した試料油の汚染度がNAS級と清浄な状態を保持できていることから、濾過精度は確保できていると判断します。機器の潤滑状態油清浄機がなかったとした場合、NAS級と良好な状態にあり、潤滑状態は正常な状態にあると判断します。を示す粘度、水分、全酸価、IRの各データは良好です。油清浄機の濾過効率による油汚染度管理に関する考察油清浄機の濾過効率の指標であるβ値を確認するため、油清浄機の入口側と出口側の配管より採油を実施し、計数汚染度を実施しました。その結果を下表に示します。 ・ここで、 EMBEDExcel.Sheet.式および表に示す通り、その結果、～μmレンジが%～μmレンジが%～μmレンジが%であり、汚染度もNAS級と清浄な状態を保持できていることから、濾過精度は確保できていると判断できます。機器の摩耗油清浄機が設置されていることでNAS級と清浄になっています。油濾過機がないと仮定した場合、表に示すように計算により求めた～μmレンジの汚染度はNAS級の汚染状態になる可能性を示唆するものととらえる事が出来ます。他のレンジを同様に計算すると以下のようになり、NAS級となります。EMBEDExcel.Sheet.油清浄機がなかったとした場合、以上のとおりNAS級の汚染された状態になることが推定されます。前回は、油清浄機入口に比較して出口の粒子数が若干大きな値を示し、データが逆転しているため、濾過効率を求めることができません。そのため、今回の油清浄機入口の換算値を前回の換算値と比較出来ませんが、今回の計数汚染度がNAS級であることから、潤滑状態は良好な範囲にあると判断します。
報告№107-0158 報告№107-0158 | 分析№107-00879 分析№107-00879 | 107-00879 | 分析の結果、全てのデータが良好であることから、本試料油は継続使用可能であり、軸受の潤滑状態も正常と判断します。この油は継続使用可能と判断します。粘度は良好と判断します。粘度はmm/sと管理限界値以内にあり、良好と判断します。水分は良好と判断します。水分は.ppmと管理限界値の以下にあり、良好と判断します。全酸価は良好と判断します。全酸価は.mgKOH/gと新油データの.mgKOH/gに比較して高い値であるものの、IRの結果で油劣化の兆候を示すカルボン酸が確認されていないことから、良好と判断します。IRは良好と判断します。IRの結果、油劣化の兆候を示すカルボン酸の吸収が確認されていないことから、継続使用可能な状態にあると考えられます。計数汚染度、重量汚染度、共に良好と判断します。計数汚染度は良好と判断します。計数汚染度はNAS級と当社推奨の管理限界値のNAS級以内にあり、良好と判断します。重量汚染度は良好と判断します。重量汚染度はmg/mlと当社推奨の管理限界値のmg/ml以内にあり、良好と判断します。機器の潤滑状態フェログラフィーの結果、異常摩耗の早期発見パラメータであるIs値がと良好の範囲にあり、潤滑状態は正常と判断します。SOAPは良好と判断します。SOAPの結果、摩耗により発生する鉄及び錫が検出されていないことから、良好と判断します。尚、油の添加剤成分であるリンが検出されました。D－SOAPの結果、鉄および錫が検出されました。D－SOAPの結果、摩耗により発生する鉄および錫が検出されました。フェログラフィーの結果、継続使用可能な状態にあると判断します。異常摩耗の早期発見パラメータであるフェログラフィーのIs値がと良好の範囲にあることから、継続使用可能な状態にあると判断します。
報告№109-09136 報告№113-00237 | 分析№109-001160 分析№113-000905 | 113-000905 | 更油の延長化を検討する場合のパラメータは、油の基本性状である粘度の変化と、残存余寿命を定量的に知るRBOT値、そして、酸化の程度を酸価の変化で評価し、継続使用が可能であるかを総合的に判断します。今回、これらのパラメータで継続使用の可能性について評価した結果、残存寿命を示すRBOT値はminも残存しており、尚且つ、酸価が.㎎KOH/gと新油値以下となっていたものの、粘度変化率は+%とやや高い値でした。当社推奨の管理限界値±%以下にあることから、現時点での更油の必要性はないと判断出来ますが、今後の粘度上昇を傾向監視する必要があります。尚、RBOT値が前回に比較してRBOTはminからminに減少していました。別紙RBOTの減少傾向から油の余寿命を求めた結果、本試料は年月まで使用可能であることが分かりました。但し、水分がやや高いことから、以下の対策を推奨します。水分除去今後、水分の影響で油槽内に錆が発生し、その影響で摩耗が発生する懸念があるため、水分除去を推奨します。分析結果粘度、酸価、IR、RBOTの各データは、前回同様に良好でした。水分は、ppmと当社推奨の管理限界値以下にあるものの、やや高い値でした。今後、水分増加にともない、油槽内に錆が発生し、その影響で摩耗が発生する懸念があります。計数汚染度は、前回に比較してNAS級からNAS級以上にランク上昇し、当社推奨の管理限界値を超えていました。水分がやや高い値であり、水泡が粒子としてカウントされることがあるため、汚染度が高い要因は、水分の影響が考えられます。
報告№109-09136 報告№114-00254 | 分析№109-001160 分析№114-000865 | 114-000865 | 軸受は継続使用可能な状態にあると判断します。但し、SOAPで銅濃度が高い値で検出されていることから、以下の対策を推奨します。油劣化の確認今後、別紙鉱油の酸化に対する金属触媒の影響に示すように銅濃度の増加に伴い酸化速度が速まる可能性があるため、定期的に分析を実施し、油劣化の進行状況を確認することを推奨します。異常摩耗の早期発見のパラメータであるフェログラフィーのIs値は、-レベルと正常です。また、異常摩耗の兆候を示す摩耗粒子が顕著に観察されなかったことから、は良好と判断します。SOAPの結果、銅がppmと比較的高い値で検出されています。銅の溶出箇所は、貴社ご提供の図面から判断するとデフレクターあるいはバッフルという部品と考えられます。これらの部品はオイルシールの役目を果たしていることから、溶出が継続した場合、シャフトとのギャップが増大し、油漏れの原因になることが懸念されます。巡視の際には油漏れと油面の低下に注意を払う必要があります。今後も銅の溶出が継続した場合、ギャップが増大することにより油漏れが発生し、さらには油面低下により潤滑不良が発生し、摩耗が進行する可能性が考えられます。また、別紙鉱油の酸化に対する金属触媒の影響に示すように、潤滑油の酸化劣化は、銅濃度の増加とともに加速することが分かっています計数汚染度、重量汚染度は共に良好です。
報告№109-09136 報告№112-00589 | 分析№109-001160 分析№112-002455 | 112-002455_date130403 | グリースグリースの酸化劣化はありませんが、ちょう度の低下が確認されていることから、以下の対策を推奨します。軸受は継続使用可能な状態にあると判断します。但し、凝着摩耗が発生しており、今後も摩耗の進行を傾向監視するため、以下の対策を推奨します。新グリースの入替または適時給脂ちょう度の低下がみられ、グリースが硬化していることが確認されました。硬化したグリースを使用した場合、油分の流動性がなくなり、軸受等で良好な油膜が保持されにくくなる可能性があるため、新グリースの入替または適時給脂されることを推奨します。定期的な分析定期的に分析を実施することにより、データの変化から異常の兆候を早期に発見することが可能となります。また、今回は対象設備の初回分析であるため、あと最低でも回分析を実施し、分析データの変化を確認することを推奨します。尚、分析結果からSOAP-Tの鉄濃度が比較的高く、今後、凝着摩耗の進行が懸念されるため、出来るだけ早めに回目の分析を実施することを推奨します。グリースの物理的性状グリースの酸化劣化はありませんが、ちょう度は当社推奨の管理限界値を超えていました。ちょう度ちょう度は、と当社推奨の管理上限値のより低くなっており、グリースが硬化していることが分かりました。硬化したグリースを使用した場合、油分の流動性がなくなり、軸受等で良好な油膜が保持されにくくなる可能性があります。酸価は、.mgKOH/gと新グリース値.mgKOH/g以下であり、良好と判断します。水分は、.％でした。グリースの水分濃度は一般的に.～％が適正であるため、良好と判断します。IRIRチャートの結果、新グリースと使用グリースのスペクトルパターンはほぼ一致し、また、油劣化の兆候を示すカルボン酸の吸収が確認されていないことから、良好と判断します。はフェログラフィーおよびSOAP-Tの結果から総合的に判断した結果、継続使用は可能ですが、機器の機能を保持するためにも傾向管理が有用と考えます。フェログラフィー【定性分析：摩耗粒子および摩耗形態観察】観察された代表的な摩耗粒子は、以下の通りでした。正常な摩耗粒子・潤滑状態が正常なマイルド摩耗により発生。シビア粒子・潤滑状態がやや厳しい凝着摩耗により発生。金属潤滑部が局部的に油膜切れを起していると考えられます。観察された摩耗粒子の中でもシビア粒子は、注意が必要です。シビア粒子は、凝着摩耗に分類されます。これらの摩耗粒子は、軌道面で凝着、破断を繰り返し、この過程で生じる移着粒子が成長して摩耗粒子となります。そのため、軌道面では局部的に油膜切れが発生していることを示しています。この状態が継続した場合、摩耗粒子のサイズは徐々に大型化していき、軸受の損傷に至る場合がありますので、傾向監視が必要です。Iカップリング発光分光分析【SOAP-T】検出された金属元素から発生箇所を推定すると、以下の通りでした。ニッケル、錫・軸受等カルシウム、バリウム、ナトリウム、マグネシウム・添加剤、増ちょう剤錫が比較的高い値でした。これらの元素が含まれている材質は、以下の点が考えられます。一般にすべり軸受に使用されるホワイトメタル転がり軸受の保持器で使用されるアルミ合金以前使用していたグリースが使用グリースと混合した一般にすべり軸受に使用されるホワイトメタルがありますが、本軸受は転がり軸受であり、図面から材質でホワイトメタルを使用している箇所は確認されませんでした。転がり軸受にアルミ合金が使用されていれば、アルミニウムと共に錫が検出されますが、アルミニウムは検出されていないことから、検出された元素は保持器が摩耗したものである可能性は低いと考えられました。グリースは流動性が低く、新グリースを補給しても油槽内にある全てのグリースが入れ替わることは困難であることから、今回使用されているグリースに入っていない成分が検出された要因は、以前使用していたグリースに含まれていた金属成分が、今回の使用グリースと混合して検出されたと推定されます。
報告№106-0227 報告№106-0253 | 分析№106-01279 分析№106-01389 | 106-01389 | 濾過前の試料油を分析した結果、RBOTがminと前回のminからmin減少していました。前々回から約年でmin減少しており、この減少傾向から限界値に到達するのは年月と推定されました。今後、RBOTの減少率が大きくなる場合が考えられます。これらの障害発生に対する弊害を勘案の上、予防処置としてヶ月後に再度分析を実施し、RBOTの減少率を確認されることを推奨します。
報告№109-09136 報告№114-00217 | 分析№109-001160 分析№114-000724 | 114-000724 | 試料油を分析した結果、油中水分濃度が.ppmと異常な濃度でした。ウォームギヤや転がり軸受など、接触形態が点接触の機械要素では、水分濃度が高いと接触点での摩耗が進行しやすく、加えて添加剤も加水分解を起こして摩耗を加速する因子となることから、当該設備は至急更油が必要と判断します。減速機減速機は、油中の水分と水分の影響で発生した摩耗粒子、そして外部から混入したと推定される異物の影響により若干の摩耗が見られますが、健全な状態の範囲にあると判断できることから継続使用は可能な状態にあると考えられます。一般に、ウォームギヤの潤滑油に水分が混入することは考えにくいことであることから、シールやパッキンを点検して水分混入の原因を特定して、水分混入を防止することが必要です。また、今後の摩耗推移を確認するためにも傾向監視を継続することが有効です。更油油中の汚染物や水分の影響で摩耗の進行や金属表面の腐食、軸受寿命の低下が懸念されるため、汚染度の改善および水分除去を目的とした更油を実施することを推奨します。定期的な分析定期的な分析を実施することにより、データの変化から異常の兆候を早期に発見することが可能となります。今後懸念される切削摩耗、疲労摩耗の進行を監視するため、定期的に分析を実施することを推奨します。新油との比較による評価を示す粘度、酸価のデータは新油値を基準として評価します。今回は新油データが不明であったため酸価の良否の評価ができませんでしたが、今後分析を実施する場合は、使用している新油を同時に分析することをご検討下さい。分析結果異常摩耗の早期発見のパラメータであるIs値はレベルと高い値でした。また、潤滑部の摩耗が認められたため、定期的に潤滑油分析を実施し、摩耗推移を監視することが有用と考えます。フェログラフィーで観察された代表的な粒子は、以下の通りです。正常な摩耗粒子・潤滑状態が正常なマイルド摩耗により発生。切削粒子・異物や金属表面の微小突起による切削摩耗により発生。疲労摩耗粒子・繰返し応力による金属疲労で発生。大型化するとフレーキングやスポーリングの発生が懸念されます。切削粒子は、摩擦面が将来的に異常摩耗へ進展する可能性を示唆しているため、傾向監視が有用と思われます。詳細は、別紙傾向監視が必要な摩耗粒子をご覧ください。SOAP-Tで鉄がppmと比較的高い値で検出されたことから、ギヤ歯面や軸受軌道面での摩耗が発生していると考えられますが、観察された摩耗粒子はμm以下の正常な潤滑状態で発生する摩耗粒子が支配的であるため、継続使用可能な状態にあると考えられます。計数汚染度はNAS級を上回っており、当社推奨の管理限界値を超えていました。フィルタ残渣に金属片、鉄錆、砂等が観察されたことから、汚染度が高い要因は、摩耗と外部混入異物の影響と思われます。粘度粘度は.mm/sでした。当社に新油データがなかったことから、新油との比較による評価ができなかったため、ISOVG相当の油として評価すると、mm/sに比較して粘度変化率は-.％となっており、当社推奨の管理限界値以下であり、良好と判断します。水分、IR水分は.ppmと当社推奨の管理限界値を超えており、IRの結果でも水分混入の影響が確認されました。水分の影響による腐食摩耗の発生や、転がり軸受の軸受寿命の低下が懸念されます。酸価は.mgKOH/gでした。当社に新油データがなかったことから、新油との比較による評価ができなかったため、今後は新油を同時に分析することが有用です。
報告№109-09136 報告№113-00600 | 分析№109-001160 分析№113-002540 | 113-002540 | 潤滑油の汚染度はNAS級とやや高いものの、粘度、水分、酸価、重量汚染度が良好の範囲にあることから、潤滑油は継続使用可能と判断します対象設備は継続使用可能な状態にあると判断します。但し、今後の摩耗推移を確認するためにも傾向監視を継続することが有効です。定期的な分析今後の摩耗の進行を監視するため、定期的に分析を実施することを推奨します。最適な採油方法本試料油は、機器停止中に油タンクから採油されているため、別紙油中粒子の沈降の影響に示すように、油中粒子などの固形物は沈降の影響を受けて分析データが低濃度に出ていると推定されます。正確なデータによる診断を行うためにも、今後の採油は、極力運転中もしくは停止直後の油槽中層部から実施されることを推奨します。異常摩耗の早期発見のパラメータであるIs値は、前回の-レベルからレベルに上昇しているものの、正常な値でした。但し、銅を使用した箇所の溶出・摩耗が認められたため、定期的に潤滑油分析を実施し、摩耗推移を監視することが有用と考えます。銅を使用した箇所の溶出・摩耗SOAPの結果、前回に比較して銅がppmからppmに減少しているものの依然として比較的高い値でした。亜鉛系添加剤を使用している潤滑油で銅が検出される場合、潤滑系統内でこれらの金属が亜鉛系添加剤の影響により溶出することが知られています。今回の検出は、この溶出と摩耗との双方によるものと考えられます。今後、別紙鉱油の酸化に対する金属触媒の影響に示すように濃度の増加に伴い酸化速度が速まる可能性があります。計数汚染度は前回のNAS級からNAS級にランク上昇し、当社推奨の管理限界値以下であるもののやや高い値でした。D-SOAPで添加剤成分の亜鉛が検出され、フィルタ残渣に金属片、鉄錆、砂等が確認されたことから、汚染度がやや高い要因は、摩耗とスラッジ、外部混入異物の影響と考えられます。粘度、水分、酸価、IRの各データは、前回同様に良好です。
報告№106-0209 報告№106-6058 | 分析№106-01157 分析№106-01251 | 106-01251 | 初期試験を実施した結果、摩耗の安定が確認され、潤滑油も継続使用可能な状態にあると判断します。これらのことは、前回に比較して、計数汚染度は等級に変化がないことSOAP／D-SOAPの鉄及び錫濃度に変化がないこと異常摩耗の早期発見パラメータであるフェログラフィーのIs値がのマイナス乗と良好の範囲にあること以上のことから判断しました。
報告№107-0366 報告№111-00692 | 分析№107-01900 分析№111-003528 | 111-003528 | 濾過前の試料油を分析した結果、摩耗粒子の形態観察で外部から混入したと思われる鉄錆、砂、樹脂等が比較的多く観察されました。前回に比較して計数汚染度はD級からNAS級にランク減少し、非常に良好の領域にあるものの、フィルタ表面の異物観察でも鉄錆、砂等が観察され、今後これらの異物が軸受摺動面に噛み込み摩耗が進行することが懸念されます。これらの障害発生に対する弊害を勘案の上、可能であれば濾過を実施することを推奨します。
報告№108-0065 報告№108-0065 | 分析№108-00349 分析№108-00349 | 108-00349 | 分析の結果、サーボシリンダ内壁およびポンプ内部で摩耗が発生していることが確認されました。計数汚染度は前回のNAS級からNAS級にランク増加し、管理限界値内にあるもののやや高く、摩耗粒子観察でμm以下の鉄系摩耗粒子が多く観察され、フィルタ表面の異物を観察した結果、鉄錆、砂等が多く観察されました。今後更に摩耗が進行し、摩耗粒子濃度の増加に伴い、バルブ類の動作障害やフィルタ、ストレーナ等の目詰まりの発生が懸念されるため、ヶ月以内に再度分析を実施し、汚染度および摩耗の進行状況を確認することを推奨します。一方、前回と同じくSOAPでカルシウムがppm検出されました。使用油であるFBKタービンSH－Xには油の添加剤として含まれていないため、異種油が混入したか、或いは、油名が違う可能性がありますので、ご確認下さい。は良好と判断します。粘度は良好と判断します。粘度はmm/sと新油値mm/sに比較して、粘度変化率は+％で、当社推奨の管理限界値である±％以内にあり、良好と判断します。水分は良好と判断します。水分はppmと当社推奨の管理限界値の以下であり、良好と判断します。全酸価は良好と判断します。全酸価は.mgKOH/gと新油値.mgKOH/gに比較して高いものの、IRの結果、油劣化の兆候が確認されなかったことから良好と判断します。IRの結果、良好と判断します。IRの結果、油劣化の兆候を示すカルボン酸の吸収が確認されていないことから、良好と判断します。RBOTの結果、良好と判断します。RBOTはminと当社推奨の管理限界値のmin以上であり、良好と判断します。計数汚染度はやや高い値でした。計数汚染度はやや高い値でした。計数汚染度はNAS級と当社推奨の管理限界値のNAS級以内にあるものの、やや高い値でした。重量汚染度は良好と判断します。重量汚染度は.mg/mlと当社推奨の管理限界値のmg/ml以内であり、良好と判断します。機器の潤滑状態SOAPの結果、カルシウムが多く検出され、摩耗粒子の形態観察でμm以下の鉄系摩耗粒子が多く観察されました。SOAPの結果、カルシウムが多く検出されました。SOAPの結果、カルシウムがppm、油の添加剤成分であるバリウムがppm検出されました。D－SOAPの結果は良好です。D－SOAPの結果、鉄が、油の添加剤成分であるバリウムが、外部から混入したと思われるカルシウムが、ナトリウムが検出されました。フェログラフィーの結果、μm以下の鉄系摩耗粒子が多く観察されました。異常摩耗の早期発見パラメータであるフェログラフィーのIs値が．×のマイナス乗と良好の範囲にあるものの、摩耗粒子の形態観察の結果、μm以下の鉄系摩耗粒子が多く観察されました。
報告№109-09136 報告№114-00075 | 分析№109-001160 分析№114-000228 | 114-000228 | 分析の結果、酸価はmgKOH/gと新油値の.mgKOH/gに比較して高い値でした。但し、IRの指紋領域において、チャートの線aに示すように、使用油には新油に無いピークが確認されており、また、SOAP-Tでも新油に桁程度しか含まれていないリンが桁の濃度で検出され、さらに新油に含まれていない亜鉛、カルシウムが～桁の濃度で検出されましたことから、酸価が高い原因は、油名の誤り、異種油の混入、或いは添加剤の投与、のいずれかである可能性が高いと考えられます。一方、粘度がmm/sと新油値.mm/sに比較して-.%であり、低下が確認されました。粘度低下の原因はギヤ歯面等の厳しい潤滑部分でのせん断によって炭素結合が切断されたギヤ歯面等の厳しい潤滑部分で熱分解が起こった添加剤を投与していた場合、投与作業を容易にするために、添加剤を一旦低粘度油に溶かしてから、対象潤滑油に投与したなどが考えられます。ギヤは、機能の特性上、歯面に非常に高い荷重が加わりますが、この荷重の影響により油膜が破断し、歯面同士の接触が発生して摩耗につながりやすくなります。そのため、極圧性や耐摩耗性を向上させる目的でリン系の極圧剤や亜鉛系の耐摩耗剤を投与することがあります。しかし、これらの添加剤は、あくまでも歯面の油膜が分子レベルに近い厚さになり、油膜の破断による金属同士の接触を予防する目的で添加されるものであり、潤滑管理では、先ずは粘度を適正に維持することが大切です。特に極圧添加剤は、歯面が非常に高い圧力の極圧状態となった場合に極圧膜を生成させてシビアな潤滑状態を緩和させる事を期待するものです。添加剤によって歯面に生成した極圧膜は、いわゆる酸化皮膜であり、この皮膜は極圧状態が継続した場合には剥離しやすいことから鉄濃度の上昇には注意が必要です。更油粘度低下が確認されており、潤滑部で油膜切れなどによる摩耗の発生が懸念されます。これらの予防処置として更油を推奨します。添加剤を投与した場合の傾向監視方法の改善潤滑油に添加剤を投与した場合、酸価およびIRが変化してしまい、新油との比較による酸化劣化の診断が困難となります。今後、添加剤を投与する場合には、投与した時点で油分析を実施し、投与直後の分析結果をベースデータとして、その後の傾向管理を行うことを推奨します。
報告№108-6005 報告№108-0047 | 分析№108-00106 分析№108-00254 | 108-00254 | 、汚染度、軸受の潤滑状態を確認する。今回の採油は、対象設備の停止中に排油口から実施しているため、油循環中に採油した場合に比較し、油中粒子の沈降の影響を受け、分析データが高濃度に出る可能性があります。今回の分析は以上のことを踏まえて結果を検討しました。分析の結果、摩耗粒子の形態観察で異物の噛み込みにより発生する切削粒子がやや多く観察されたことから、摩耗形態は切削摩耗であることが分かりました。切削摩耗は、異物が混入していない状態に比較して摩耗進行速度が速く注意が必要です。転がり軸受では、寿命が分のに低下することが知られています。今後更に摩耗が進行し、転がり軸受の寿命の指標となるフレーキングに進展することが懸念されるため、運転再開後ヶ月以内に再度分析を実施し、潤滑状態を確認することを推奨します。一方、を示す粘度、水分、全酸価、IRの各データは良好の範囲にあることから、この油は継続使用可能と判断します。尚、上述しましたように、今回の採油は停止中の採油であるため、運転中の採油に比較して汚染度は高目に出ている可能性があります。次回採油のタイミングは、粒子の沈降の影響を極力抑え、油中粒子が均一な分散状態に近い状態で採油が実施できるように、対象設備の運転中、または停止直後に採油を実施されることを推奨します。
報告№109-09136 報告№110-00127 | 分析№109-001160 分析№110-000470 | 110-000470 | ・摩耗状態前回に比較してD－SOAPの結果、鉄が僅かに増加しているものの錫は検出されず、異常摩耗の早期発見パラメータであるフェログラフィーのIs値がの乗と良好でした。・汚染度前回に比較して計数汚染度はNAS級から等級に変化はなく、良好でした。・前回同様に粘度、水分、全酸価、IR、RBOTの各データは良好でした。潤滑油および軸受は継続使用可能な状態にあると判断します。
報告№109-09249 報告№112-00272 | 分析№109-001747 分析№112-001090 | 112-001090 | 潤滑油および対象設備は継続使用可能な状態にあると判断します。但し、今後も摩耗の進行を傾向監視するため、以下の対策を推奨します。定期的な分析凝着摩耗の進行を監視するため、定期的に分析を実施し、分析データによる摩耗の進行状況を確認することを推奨します。はフェログラフィーおよびSOAP／D-SOAPの結果から総合的に判断した結果、やや厳しい状態にあると考えられます。フェログラフィー【定量分析：Is値】Is値は異常摩耗の早期発見パラメータのつで、摩耗粒子を定量化するために用います。今回のIs値はの乗と低い値でした。フェログラフィー【定性分析：摩耗粒子および摩耗形態観察】分析結果から比較的多く観察された粒子は、以下の通りでした。正常な摩耗粒子・潤滑状態が正常なマイルド摩耗により発生。シビア粒子・潤滑状態がやや厳しい凝着摩耗により発生。金属潤滑部が局部的に油膜切れを起していると考えられます。Iカップリング発光分光分析【SOAP／D-SOAP】検出された金属元素から発生箇所を推定すると、以下の通りでした。鉄、ニッケル、錫・軸受等リン、亜鉛、カルシウム・添加剤ナトリウム・外部混入異物水分、汚染粒子数、汚染度物重量は共に良好でした。．粘度、酸価、酸化安定度、有機物・有機化合物の各データは良好でした。分析結果特性低下特性低下に係るパラメータの分析結果は良好と判断します。粘度粘度は.mm/sと新油値.mm/sに対する粘度変化率は-.％で、当社推奨の管理限界値である±％以内にあり、良好と判断します。酸価添加油の酸価は、油メーカによって初期値が違うため統一した管理基準を設定するのが困難であることから、当社では管理限界値を設定しておらず、新油分析値との比較及び他の分析項目の結果より酸価の状態判断を行います。その結果、酸価は.mgKOH/gと新油値.mgKOH/gに比較して変化はないことから、良好と判断します。酸化安定度酸化安定度はminであり、当社推奨の管理限界値のmin以上であることから良好と判断します。有機物・有機化合物有機物・有機化合物は、IRチャートによる新油分析値との比較の結果、cm-付近に劣化の兆候を示すカルボン酸の吸収が確認されていないことから、良好と判断します。色相はLでした。汚染に係るパラメータの分析結果は良好と判断します。水分は.ppmであり、当社推奨の管理限界値の以下であることから良好と判断します。汚染粒子数はNAS級であり、当社推奨の管理限界値のNAS級以下であることから良好と判断します。汚染度物重量は.mg/mlであり、当社推奨の管理限界値のmg/ml以下であることから良好と判断します。摩耗フェログラフィーによる摩耗粒子の観察の結果、潤滑状態が正常な場合に発生する摩耗粒子、金属潤滑部が局部的に油膜切れを起して発生するシビア粒子が比較的多く観察されました。異常摩耗の早期発見パラメータであるフェログラフィーのIs値がの乗と良好の範囲にあるものの、摩耗粒子の形態観察の結果、潤滑状態が正常な場合に発生する摩耗粒子、金属潤滑部が局部的に油膜切れを起して発生するシビア粒子が比較的多く観察されました。金属濃度SOAP法により金属濃度を測定した結果、潤滑箇所で発生する金属接触よって検出されるニッケルがppm、錫がppm、油の添加剤成分であるリンがppm、亜鉛がppm、カルシウムがppm、外部から混入したと思われるナトリウムがppm検出されました。金属濃度酸溶解法により金属濃度を測定した結果、潤滑箇所で発生する金属接触によって検出される鉄が、亜鉛が、外部から混入したと思われるカルシウムが、ナトリウムが検出されました。
報告№109-09255 報告№109-09255 | 分析№109-001933 分析№109-001933 | 109-001933 | 結論現在のところ、シリンダおよびピストンリング、クランクメタル等は正常な摩耗の範囲にあり、継続使用可能と判断します。尚、使用油に異種油が混入していた可能性や油名称が異なる可能性が考えられますので、今一度、油名称の確認をお願い致します。特性低下分析結果は、全項目が良好の範囲にありました。したがって、油の特性低下は認められず良好と判断します。粘度粘度は.mm/sと新油値.mm/sに対する粘度変化率が-％でした。粘度変化率の推奨管理限界値は、±％以内となっていますが、今回の結果はこの範囲内にあることから、良好と判断します。全酸価全酸価はmgKOH/gと新油値mgKOH/gに比較して変化はなく、良好と判断します。酸化安定度酸化安定度は、新油値と比較して十分に残存していることが必要ですが、今回の残存率は新油の.％となっており、当社推奨の管理限界値の％以上であったことから、良好と判断します。汚染水分による汚染は確認されず、良好と判断します。水分濃度水分濃度は、当社推奨の管理限界値の以下のppmであり、良好と判断します。摩耗潤滑状態は正常と判断します。異常摩耗の早期発見パラメータであるフェログラフィーのIs値がの乗とやや高いものの、摩耗粒子の形態観察の結果、マイルドな摩耗により発生するμm以下の鉄系摩耗粒子が観察されました。
報告№109-09136 | 分析№109-001160 | 113-001974 | 対象設備は継続使用可能と判断します。但し、油中からカルシウム化合物が非常に高い濃度で検出されており、この化合物がメタルの摩耗を促進させる懸念があります。また、潤滑油の粘度の上昇、塩基価の低下が確認されたことから、以下の対策を推奨します。更油と次回点検でピストンリングの点検粘度の上昇、塩基価の低下が確認されたことから、今後、油が劣化しやすくなり、油中の酸成分による金属表面の腐食が懸念されます。また、当該機の油中からカルシウム化合物が非常に高い濃度で検出されたため、この化合物がメタルの摩耗を促進させる懸念があります。化合物発生の原因は、ピストンリングの摩耗によって燃焼ガスのシール性が低下し、燃焼ガス中の硫黄分と油中のカルシウム添加剤が反応するためと考えられます。そのため、更油を推奨すると共に、次回点検ではピストンリングの摩耗状態の点検を推奨します。定期的な分析今後懸念される凝着摩耗の進行を監視するため、定期的に分析を実施することを推奨します。対象設備の摩耗状態はフェログラフィーおよびSOAP-Tの結果から総合的に判断した結果、継続使用は可能ですが、今後の機器の機能を確認するためにも傾向管理が有用と考えます。フェログラフィー【定量分析：Is値】Is値は異常摩耗の早期発見パラメータのつで、摩耗程度を定量化するために用います。前回に比較して、Is値はの乗から乗と一桁高い値でした。Is値は摩擦摺動面の摩耗の進行に伴い上昇します。今回、Is値は上昇速度が緩やかなものの、値自体がやや高いことから、念のため今後の摩耗の進行を確認することが有用です。フェログラフィー【定性分析：摩耗粒子および摩耗形態観察】分析結果から比較的多く観察された摩耗粒子は、以下の通りでした。正常な摩耗粒子・潤滑状態が正常なマイルド摩耗により発生。シビア粒子・潤滑状態がやや厳しい凝着摩耗により発生。金属潤滑部が局部的に油膜切れを起していると考えられます。フリクションポリマ・局部的に高圧・高温となる場合に発生。観察された摩耗粒子の中でもシビア粒子は、将来的な異常摩耗の進行に繋がる可能性を示唆しているため、傾向監視が必要と思われます。詳細は、別紙傾向監視が必要な摩耗粒子をご覧ください。Iカップリング発光分光分析【SOAP-T】検出された金属元素から発生箇所を推定すると、以下の通りでした。鉄、鉛、銅、クロム、アンチモン、錫・軸受等リン、亜鉛、カルシウム・添加剤バリウム、アルミニウム、ナトリウム、ホウ素・外部混入異物カルシウムの析出SOAP-Tでカルシウムがpm検出されました。この影響については、別紙カルシウムの析出をご覧ください。計数汚染度はNAS級以上と、汚染されていました。D-SOAPで油の添加剤成分であるリン、亜鉛、カルシウムが検出され、フィルタ表面の異物観察で金属片、鉄錆、砂等が観察されたことから、汚染度が高い要因は、摩耗とスラッジ、そして外部混入異物の影響と思われます。水分、酸価、IRの各データは良好でした。粘度粘度は、.mm/sと新油値のmm/sに比較して粘度変化率が+.％となっており、当社推奨の管理限界値である±％を超えていました。適正な粘度範囲で使用していない場合、粘性抵抗が増大することにより、油温が上昇して、油劣化の進行に繋がることが懸念されます。塩基価は.mgKOH/gと当社推奨の管理限界値mgKOH/g以下にありました。今後、油中の酸性物質を中和することが出来なくなり、金属表面の腐食が発生することが懸念されます。
報告№109-09136 報告№112-00561 | 分析№109-001160 分析№112-002308 | 112-002308 | 分析の結果、潤滑油の劣化はなく、汚染度は良好な範囲にあることから、継続使用可能な状態にあると判断します。軸受分析の結果、軸受は継続使用可能な状態にあると判断します。但し、将来的な摩耗進行の有無を確認するためにも傾向監視を継続することが有効です。定期的な分析今後懸念される凝着摩耗の進行を監視するため、定期的に分析を実施することを推奨します。は良好と判断します。粘度粘度は、mm/sと新油値mm/sに比較して、粘度変化率は+％で、当社推奨の管理限界値である±％以内であり、良好と判断します。水分は、ppmと当社推奨の管理限界値の以下であり、良好と判断します。酸価は、.mgKOH/gと新油値.mgKOH/g以下であり、良好と判断します。IRIRチャートの結果、新油と使用油のスペクトルパターンはほぼ一致し、また、油劣化の兆候を示すカルボン酸の吸収が確認されていないことから、良好と判断します。は良好と判断します。計数汚染度計数汚染度は、NAS級と当社推奨の管理限界値NAS級以下であり、良好と判断します。重量汚染度は、mg/mlと当社推奨の管理限界値mg/ml以下であり、良好と判断します。光学顕微鏡写真重量汚染度で濾過したフィルタ表面上の夾雑物を光学顕微鏡で観察した結果、金属片、鉄錆、砂等が観察されました。はフェログラフィーおよびSOAP-Tの結果から総合的に判断した結果、継続使用は可能ですが、機器の機能を保持するためにも傾向管理が有用と考えます。フェログラフィー【異常摩耗指数：Is値】Is値は異常摩耗の早期発見パラメータのつで、摩耗粒子を定量化するために用います。今回のIs値はの乗と高い値でした。フェログラフィー【定性分析：摩耗粒子および摩耗形態観察】分析結果から比較的多く観察された粒子は、以下の通りでした。正常な摩耗粒子・潤滑状態が正常なマイルド摩耗により発生。シビア粒子・潤滑状態がやや厳しい凝着摩耗により発生。金属潤滑部が局部的に油膜切れを起していると考えられます。黒錆・潤滑状態がやや厳しい凝着摩耗により発生。金属接触が厳しく、且つ、高い摩擦熱が発生していると考えられます。観察された摩耗粒子の中でもシビア粒子、黒錆は、注意が必要です。シビア粒子、黒錆は、凝着摩耗に分類されます。これらの摩耗粒子は、軌道面で凝着、破断を繰り返し、この過程で生じる移着粒子が成長して摩耗粒子となります。そのため、軌道面では局部的に油膜切れが発生していることを示しています。この状態が継続した場合、摩耗粒子のサイズは徐々に大型化していき、軸受の損傷に至る場合がありますので、傾向監視が必要です。Iカップリング発光分光分析【SOAP-T】検出された金属元素から発生箇所を推定すると、以下の通りでした。鉄、銅、錫・軸受等リン、亜鉛・添加剤カルシウム・外部混入異物
報告№109-09221 報告№109-09221 | 分析№109-001667 分析№109-001667 | 109-001667 | 結論現在のところ、継続使用可能な状態にありますが、ヶ月後に再度分析を実施し、摩耗の進行状況および酸化劣化の進行状況を監視されることを推奨します。は良好と判断します。計数汚染度は良好と判断します。計数汚染度はNAS級と当社推奨の管理限界値のNAS級以内にあり、良好と判断します。重量汚染度は良好と判断します。重量汚染度は.mg/mlと当社推奨の管理限界値のmg/ml以内にあり、良好と判断します。機器の潤滑状態SOAPで銅が検出され、フェログラフィーの結果、金属接触が厳しい場合に発生するμmサイズのシビア粒子が観察されました。SOAPの結果、銅が検出されました。SOAPの結果、油の添加剤成分であるリン、亜鉛が検出されました。一方、銅が検出されており、銅を使用した部分の溶出が発生していると考えられます。この溶出は亜鉛系添加剤成分の亜鉛と銅が反応し、溶出することが知られています。銅濃度は別紙鉱油の酸化に対する金属触媒の影響に示すように銅濃度が増加すると酸化速度が速まります。酸化劣化の進行状況を全酸価の変化で監視されることを推奨します。D－SOAPの結果、鉄が検出されました。D－SOAPの結果、摩耗により発生する鉄が検出されました。フェログラフィーの結果、金属接触が厳しい場合に発生するμmサイズのシビア粒子が観察されました。フェログラフィーの結果、異常摩耗の早期発見パラメータであるIs値がのマイナス乗と良好の範囲にあるものの、摩耗粒子の形態観察の結果、金属接触が厳しい場合に発生するμmサイズのシビア粒子が観察されました。
報告№109-09213 報告№109-09213 | 分析№109-001651 分析№109-001651 | 109-001651 | 結論軸受は継続使用可能な範囲にあると判断します。今後の採油は、廃油量を増量するなどの外部からの影響を極力受けないように採油時にご配慮下さい。計数汚染度は良好と判断します。計数汚染度は良好と判断します。計数汚染度はNAS級と当社推奨の管理限界値のNAS級以内にあり、良好と判断します。重量汚染度はmg/mlとなっています。重量汚染度はmg/mlとなっています。機器の潤滑状態フェログラフィーの結果、外部から混入したと思われる鉄錆等がやや多く観察されています。SOAPの結果は良好です。SOAPの結果、油の添加剤成分であるリンが検出されています。摩耗により発生する鉄が検出されなかったことから、良好と判断します。D－SOAPの結果、鉄が検出されています。D－SOAPの結果、摩耗により発生する鉄、油の添加剤成分であるリンが検出されています。フェログラフィーの結果、外部から混入したと思われる鉄錆がやや多く観察されています。異常摩耗の早期発見パラメータであるフェログラフィーのIs値がの乗と良好の範囲にあるものの、摩耗粒子の形態観察の結果、外部から混入したと思われる鉄錆等がやや多く観察されています。
報告№106-6023 報告№106-6026 | 分析№106-00388 分析№106-00627 | 106-00627 | 初期試験を実施した結果、潤滑状態は安定し、潤滑油も継続使用可能と判断します。これらのことは、前回に比較して、計数汚染度はランク減少したことSOAP／D-SOAPの鉄濃度に変化がないこと異常摩耗の早期発見パラメータであるフェログラフィーのIs値が.と良好の範囲にあること以上のことから判断しました。
報告№109-09136 報告№114-00275 | 分析№109-001160 分析№114-001025 | 114-001025 | 潤滑油および軸受は継続使用可能な状態にあると判断します。但し、油の汚染度が高いため、油中の夾雑物が潤滑部に噛みこむことにより摩耗が発生することが懸念されます。濾過油の汚染度が高いことから、油中の夾雑物による障害発生を予防するため、濾過を推奨します。異常摩耗の早期発見のパラメータであるIs値は、前回の-レベルから変化なく、正常です。また、異常摩耗の兆候を示す摩耗粒子が顕著に観察されなかったことから、は良好と判断します。フェログラフィーで観察された代表的な粒子は、以下の通りです。鉄錆等・外部から混入したと考えられます。前回に比較して計数汚染度はNAS級からNAS級以上にランク上昇し、当社推奨の管理限界値を超えていました。フィルタ残渣に鉄錆、砂等が観察されたことから、汚染度が高い要因は外部混入の影響と考えられます。前回同様に粘度、水分、酸価、IR、RBOTの各データは良好です。
報告№108-6005 報告№108-0037 前回分析でＢ号機のベアリングを交換することを推奨した。Ａ号機も使用期間がほぼ同じであることから、潤滑状態を確認する必要があると判断した。 | 分析№108-00106 分析№108-00199 | 108-00199 | トライボ診断により、汚染度、潤滑状態を確認する。分析の結果、転がり軸受の寿命の指標となるフレーキングが確認されたことから、B号機同様にベアリングを交換することを推奨します。ベアリングが交換できない場合は、月の定期点検までの間、ヶ月に回分析を実施し、潤滑状態を注意深く傾向の変化を監視することを推奨します。尚、を示す粘度、水分、IRは良好でした。全酸価は、新油データとの比較が必要ですが、当社に新油データがないため比較することはできませんでした。しかし、IRの結果で油劣化の兆候を示すカルボン酸の吸収が確認されていないことから、油劣化は確認されず、この油は継続使用可能と判断します。これらのことは、計数汚染度、重量汚染度共に当社推奨の管理限界値を超えていたこと異常摩耗の早期発見パラメータであるフェログラフィーのIs値がの乗と高く、摩耗粒子の形態観察で異物の噛み込みにより発生する切削粒子、疲労摩耗粒子が多く観察されたことSOAP／D－SOAPの結果、鉄が多く検出されたことフィルタ写真でもμmサイズの金属片が確認されたこと以上のことから判断しました。
報告№102-4517 | 分析№102-02108 | 102-02108 | 分析の結果、前回と同じく、計数汚染度がNAS級、重量汚染度が.mg/mlと当社推奨の管理限界値を超えていました。フェログラフィーで赤錆、外部から混入した異物が多く見られ、又、D－SOAPで錫が若干増加しており、汚染の要因は、外部混入異物およびメタルの摩耗によるものと考えられました。今後、これらの異物が軸受摺動面に噛み込み更に摩耗が進行する場合があるため、ヶ月以内に再度分析を実施し、汚染状況及び摩耗の進行状況を確認されることを推奨します。これらのことは、フェログラフィーの結果、異常摩耗の早期発見パラメータである、Is値がの乗と依然として高く、摩耗粒子形態観察で、赤錆、外部から混入した異物が多く見られたことD－SOAPの結果、前回に比較して、メタルの主成分である錫が若干増加していたこと計数汚染度、重量汚染度、共に依然として当社推奨の管理限界値を超えていたことから判断しました。尚、メタルの摩耗体積とメタルの表面積から、摩耗深さを計算により求めることが出来ますので、メタルのパッドのサイズと枚数をお知らせ下さい。
報告№109-09136 報告№114-00254 | 分析№109-001160 分析№114-000864 | 114-000864 | 軸受は継続使用可能な状態にあると判断します。但し、SOAPで銅濃度が高い値で検出されていることから、以下の対策を推奨します。油劣化の確認今後、別紙鉱油の酸化に対する金属触媒の影響に示すように銅濃度の増加に伴い酸化速度が速まる可能性があるため、定期的に分析を実施し、油劣化の進行状況を確認することを推奨します。異常摩耗の早期発見のパラメータであるフェログラフィーのIs値は、-レベルと正常です。また、異常摩耗の兆候を示す摩耗粒子が顕著に観察されなかったことから、は良好と判断します。SOAPの結果、銅がppmと比較的高い値で検出されています。銅の溶出箇所は、貴社ご提供の図面から判断するとデフレクターあるいはバッフルという部品と考えられます。これらの部品はオイルシールの役目を果たしていることから、溶出が継続した場合、シャフトとのギャップが増大し、油漏れの原因になることが懸念されます。巡視の際には油漏れと油面の低下に注意を払う必要があります。今後も銅の溶出が継続した場合、ギャップが増大することにより油漏れが発生し、さらには油面低下により潤滑不良が発生し、摩耗が進行する可能性があります。また、別紙鉱油の酸化に対する金属触媒の影響に示すように潤滑油の酸化劣化は、銅濃度の増加とともに加速することが分かっています。計数汚染度、重量汚染度は共に良好です。
報告№109-09136 報告№112-00436 | 分析№109-001160 分析№112-001867 | 112-001867 | 潤滑油および軸受は継続使用可能な状態にあると判断します。はフェログラフィーおよびSOAP／D-SOAPの結果から総合的に判断した結果、正常な状態にあると考えられます。フェログラフィー【定量分析：Is値】Is値は異常摩耗の早期発見パラメータのつで、摩耗粒子を定量化するために用います。前回に比較してIs値はの乗からマイナス乗に低下し、低い値でした。フェログラフィー【定性分析：摩耗粒子および摩耗形態観察】分析結果から比較的多く観察された粒子は、以下の通りでした。正常な摩耗粒子・潤滑状態が正常なマイルド摩耗により発生。Iカップリング発光分光分析【SOAP/D-SOAP】検出された金属元素から発生箇所を推定すると、以下の通りでした。鉄、銅、錫・軸受等カルシウム、ケイ素、ナトリウム・外部混入異物前回に比較して計数汚染度はNAS級からNAS級にランク低下し、重量汚染度は.mg/mlから.mg/mlに増加しているものの、当社推奨の管理限界値以下であり、共に良好でした。．前回同様にIRは良好でした。
報告№103-0217 | 分析№103-02110 | 103-02110 | 濾過前の試料油を分析した結果、全てのデータが管理限界値内にあるものの、フェログラフィーの摩耗粒子の形態観察に注意が必要となる球状粒子がやや多く見られました。球状粒子は、異常の兆候を示す形態のパラメータで、この摩耗粒子が発生する原因は、一般に、溶接工事、溶接作業などによる溶接スパッタの混入、電食による発生、厳しい金属接触による摩耗、が考えられます。発生原因が、の溶接スパッタの混入であれば、今後増加しないと思われますが、が考えられる場合は、原因を取り除かなければ球状粒子は増加すると考えられますので、ヶ月後を目安に再度分析を実施し、この球状粒子の増加の有無を確認されることを推奨します。尚、貴社において、過去に同様な事例が軸受損傷に繋がった例があるので、念のため、主機の起動時、停止時の温度チャートから軸受温度が微妙に変化しているか、いないかの確認をされるよう併せて推奨します。
報告№109-09136 報告№112-00022 | 分析№109-001160 分析№112-000047 | 112-000047 | 潤滑油および軸受は継続使用可能な状態にあると判断します。但し、油中の汚染度が高いことから、今後も摩耗の進行を傾向監視するため、以下の対策を推奨します。再分析油中の汚染度が高いことから、観察された異物や摩耗粒子が軸受摺動面に噛み込み摩耗が進行することが懸念されるため、夏期ピーク前に再分析を実施し、分析データによる摩耗の進行状況を確認することを推奨します。前回に比較してSOAP／D－SOAPの結果で、鉄および錫濃度に変化はありませんでした。Is値は異常摩耗の早期発見パラメータのつで、摩耗粒子を定量化するために用います。Is値は前回のの乗から乗に低下しており、潤滑状態は正常と判断できます。前回に比較して計数汚染度はNAS級から等級に変化はないものの、やや高い値でした。フィルタ表面の異物観察で鉄錆、砂等が観察されたことから、汚染度が高い要因は、摩耗と外部混入異物の影響と思われます。前回同様にIR、RBOTの各データは良好でした。
報告№109-09136 報告№112-00597 | 分析№109-001160 分析№112-002539 | 112-002539 | ちょう度の上昇が確認され、グリースが軟化していることが分かりました。今後、グリースの漏洩や油膜切れの発生が懸念されるため、以下の対策を推奨します。グリースの交換軟化したグリースを使用した場合、グリースの漏洩や軸受等で油膜切れが発生することが懸念されるため、グリースを交換することを推奨します。グリースの物理的性状滴点、酸価、有機物・有機化合物の各データは全て継続使用可能な範囲にあり良好と判断出来ました。ちょう度ちょう度は、と当社推奨の管理上限値のより若干高くなっており、グリースが軟化していることが分かりました。軟化したグリースを使用した場合、グリースの漏洩や軸受等で油膜切れが発生することが懸念されます。
報告№109-09447 報告№113-00612 | 分析№109-002790 分析№113-002587 | 113-002587 | 潤滑は良好な範囲にあるものの、汚染度が高いことから、今後、夾雑物が潤滑部に噛み込むことによる摩耗の発生が懸念されます。軸受は継続使用可能な状態にあると判断します。但し、今後の摩耗推移を監視することが有用です。更油油中の汚染度が高いことから、摩耗粒子や異物等の夾雑物が潤滑部に噛み込むことによる摩耗の進行が懸念されるため、更油または濾過を推奨します。定期的な分析今後の凝着摩耗の推移を監視するため、定期的な分析実施を推奨します。分析結果粘度、酸価は、前回同様に良好です。水分は良好です。計数汚染度計数汚染度はNAS級と判定基準値に到達していました。異常摩耗の早期発見のパラメータであるIs値は、前回のレベルからレベルに上昇し、Is値は判断基準値以下にあるものの、やや高い値でした。また、潤滑部の摩耗が認められたため、定期的に潤滑油分析を実施し、摩耗推移を監視することが有用と考えます。フェログラフィーで観察された代表的な粒子は、以下の通りです。シビア粒子・潤滑状態がやや厳しい凝着摩耗により発生。極微小領域で油膜切れが発生したことを示します。シビア粒子は、摩擦面が将来的に異常摩耗へ進展する可能性を示唆しているため、傾向監視が有用と思われます。詳細は、別紙傾向監視が必要な摩耗粒子をご覧ください。
報告№103-8105 | 分析№103-02497 | 103-02497 | 濾過前の試料油を分析した結果、サーボシリンダ内壁、或いは、ポンプに摩耗が発生していると考えられました。前回と同じく異常摩耗の早期発見パラメータであるIs値がの乗と管理のオーダーが注意レベルに近づきつつある状態です。このまま摩耗が進行し汚染度が上昇した場合、バルブ類の動作不良が発生する懸念があります。汚染上昇による障害予防処置としてヶ月後を目安に再分析を実施し、摩耗の進行状況及び汚染度の上昇程度を確認されることを推奨します。これらのことは、計数汚染度が、前回NAS級からNAS級にランク上昇したこと異常摩耗の早期発見パラメータであるフェログラフィーのIs値が、の乗と非常に良好の範囲にあるものの、摩耗粒子形態観察で、金属接触が厳しい場合に発生するシビア粒子、摩擦熱が高い場合に発生する黒錆がやや多く観察されたことSOAP／D－SOAPで、前回に比較して鉄濃度が若干上昇したこと以上のことから判断しました。
報告№107-4545 報告№111-00153 | 分析№107-02185 分析№111-000781 | 111-000781 | 潤滑油は継続続使用可能な状態にあると判断します。分析結果は良好と判断します。粘度粘度は.mm/sと新油値mm/sに比較して、粘度変化率は-.％で、当社推奨の管理限界値である±％以内にあり、良好と判断します。水分はと当社推奨の管理限界値の以下にあり、良好と判断します。全酸価全酸価は.mgKOH/gと新油値.mgKOH/gに比較して高いものの、IRの結果で油劣化の兆候を示すカルボン酸の吸収が確認されていないことから、良好と判断します。
報告№103-0281 | 分析№103-02683 | 103-02683 | 分析の結果、計数汚染度、光学顕微鏡写真を除くデータは良好でした。計数汚染度はNAS級と当社推奨の管理限界値内にあるものの、粒子の分布状態に異常が確認されました。各レンジを詳細にみるとμmサイズ以上のレンジで級と高くなっており、大型の粒子が多いことが確認されました。フェログラフィー、光学顕微鏡写真の結果、摩耗により発生した金属粒子と外部から混入した鉄錆、砂等が見られることから、汚染要因は、摩耗粒子と外部から混入した鉄錆、砂等の異物によるものと考えられました。やや大型の摩耗粒子が確認されていますが、観察された数が視野に個と少ないことから、現在の所、潤滑状態は直ちに損傷に至る状態にはないと判断できます。但し、この汚染状態で運転を継続した場合、これらの異物が軸受摺動面に噛み込み、摩耗が進行することが懸念されるため、早急に更油、または、精密な油濾過が必要と判断します。
報告№109-09249 報告№112-00272 | 分析№109-001747 分析№112-001091 | 112-001091_date120927 | 潤滑油は継続使用可能な状態であり、また運転中における潤滑状態も正常であったものと判断します。本試料油は、汚染や摩耗に関するデータが異常として出やすいドレンバルブから採油されたにもかかわらず、分析の結果は全ての分析項目の値が当社推奨の管理基準値を満たしており、新油分析値との比較結果も問題となる値はありませんでした。分析結果特性低下特性低下に係るパラメータの分析結果は良好と判断します。粘度粘度は.mm/sと新油値.mm/sに対する粘度変化率は-.％で、当社推奨の管理限界値である±％以内にあり、良好と判断します。全酸価添加油の全酸価は、油メーカによって初期値が違うため統一した管理基準を設定するのが困難であることから、当社では管理限界値を設定しておらず、新油分析値との比較及び他の分析項目の結果より全酸価の状態判断を行います。その結果、全酸価は.mgKOH/gと新油値.mgKOH/以下にあり、良好と判断します。酸化安定度酸化安定度はminであり、当社推奨の管理限界値のmin以上であることから良好と判断します。有機物・有機化合物有機物・有機化合物は、IRチャートによる新油分析値との比較の結果、cm-付近に劣化の兆候を示すカルボン酸の吸収が確認されていないことから、良好と判断します。色相はLであり、新油値のLに比較して高い値でした。汚染に係るパラメータの分析結果は良好と判断します。水分はppmであり、当社推奨の管理限界値の以下であることから良好と判断します。汚染粒子数はNAS級であり、当社推奨の管理限界値のNAS級以下であることから良好と判断します。汚染度物重量は.mg/mlであり、当社推奨の管理限界値のmg/ml以下であることから良好と判断します。．摩耗運転中における潤滑状態は正常であったものと判断します。異常摩耗の早期発見パラメータであるフェログラフィーのIs値がのマイナス乗と良好の範囲にあったことから、潤滑箇所の潤滑状態は正常と判断します。金属濃度SOAP法により金属濃度を測定した結果、潤滑箇所で発生する金属接触によって検出されるニッケルがppm、油の添加剤成分であるリンが、亜鉛がppm、カルシウムがppm検出されました。金属濃度酸溶解法により金属濃度を測定した結果、油の添加剤成分である亜鉛が、カルシウムが、外部から混入したと思われるナトリウムが検出されました。
報告№109-09136 報告№111-00689 | 分析№109-001160 分析№111-003513 | 111-003513 | 粘度および消泡性能の低下が確認されました。今後は障害予防を目的に以下の対策を推奨します。更油、或いは、部分更油粘度が低下していたことから、今後適正な粘度範囲で使用していない場合、ギヤ歯面やベアリング軌道面で油膜切れが発生し、摩耗が進行することが懸念されるため、更油、或いは、部分更油を推奨します。追加分析消泡性能が低下した場合、ギヤ歯面での油膜形成に影響が出て摩耗が進展することがありますので、フェログラフィーおよびSOAP-Tを追加して摩耗により発生する油中金属濃度や潤滑状態を確認することを推奨します。粘度粘度はmm/sと新油値mm/sに比較して、粘度変化率は-.％で、前回同様に当社推奨の管理限界値である±％を超えていました。今後、適正な粘度範囲で使用していない場合、ギヤ歯面やベアリング軌道面で油膜切れが発生し、摩耗が進行することが懸念されます。泡立ち試験泡立ち試験の結果は、-と新油値が-であるのに比較して高い値となっていたことから、消泡性能が低下していることが分かりました。今後の使用状況によっては油の酸化劣化が進行したり、ギヤ歯面およびベアリング軌道面で油膜切れが発生したりする場合があるため、消泡剤の添加による消泡性能の改善など何らかの対応が必要になると思われます。分析結果粘度および消泡性能が低下していることが確認されました。粘度粘度はmm/sと新油値mm/sに比較して、粘度変化率は-.％で、当社推奨の管理限界値である±％を超えていました。泡立ち試験泡立ち試験は-と新油に比較して高い値でした。水分は.ppmと当社推奨の管理限界値の以下であり、良好と判断します。全酸価全酸価はmgKOH/gと新油値mgKOH/g以下にあり、良好と判断します。
報告№109-09448 報告№109-09448 | 分析№109-002819 分析№109-002819 | 109-002819 | 摩耗状態異常摩耗の早期発見パラメータであるフェログラフィーのIs値は、潤滑状態が良好な状態にあることを示すの乗であり、点検を要する摩耗粒子が観察されておらず、現在のところ継続使用は可能な状態にあると判断できます。この状態で検出された油中金属は、その多くが鉄であり、これらは摩耗粒子の観察結果から疲労摩耗であることが分かりました。疲労摩耗は、スパイラルベベルギヤの歯面で発生していると推定されますが、発生箇所が歯面の微小領域であることから、現在のところ、継続使用は可能と判断できます。バックラッシ減速機の構造から、最も負荷が大きく、摩耗が進行しやすい箇所をスパイラルベベルギヤとスパイラルベベルピニオンと推定し、この部分のバックラッシを求めました。提供していただいた図面には歯幅が記載されておらず、また、更油後の稼働時間も不明であったため、歯幅mmと、更油後の稼働時間を時間と仮定してバックラッシを計算しました。その結果、減速機のギヤ歯面に摩耗が集中していたと仮定した場合、バックラッシの増加は初期値からμm増加したと推定されました。バックラッシ増加分の上限値はメーカにより差異はあるものの、当社が推奨するバックラッシは一般に推奨されるμmを目安にしており、今回のデータはこの値に比較して十分に小さい値であることがわかります。汚染度計数汚染度がNAS級と清浄でした。を示す粘度、水分、全酸価、IRの各データは良好でした。結論ゲート機器の潤滑箇所の摩耗診断分析結果から摩耗が発生している箇所はギヤ歯面であり、摩耗形態は疲労摩耗であることが分かりました。この摩耗形態は、ギヤ歯面に荷重が繰り返しかかることにより、歯面の表面下で材料が疲労して剥離します。歯面に加わる荷重が過大である場合、観察される摩耗粒子は今回より大きな粒子が発生します。分析結果から推定されたバックラッシの増加分はμmでしたが、このバックラッシは、一対の歯車の噛み合いを円滑にするための、ピッチ円周上での歯面間の遊びです。この値が過大になると振動や騒音の原因となるため、ギヤの摩耗状態を判断するためには重要なパラメータです。今回観察された摩耗粒子は、μmサイズの微小な粒子が支配的であることから、バックラッシの値は小さいと判断できます。バックラッシの計算時に仮定した稼働時間や歯幅などの数値が正確であれば、本減速機は継続使用可能と判断できます。整備の必要な箇所の検討整備が必要な箇所は、本分析結果から確認されませんでした。しかし、分析結果から僅かではありますがギヤの摩耗が進行していることが確認されていますので、今後は定期的に潤滑油分析を実施し、その結果から摩耗の進行状況を確認することにより、整備の必要の有無を監視する方法が有用と思われます。潤滑油の劣化度診断一般的に潤滑油が劣化した場合、油の外観は黒褐色になり、粘度や全酸価が上昇しスラッジ等が発生します。また、その過程では劣化の兆候を示すカルボン酸の吸収がIRで確認できます。今回のは、全てのデータが良好の範囲にあり、潤滑油の劣化は確認されなかったことから、継続使用可能であり、交換の必要はないと判断します。潤滑管理の方法現在の潤滑油は年使用していますが、年間使用したにもかかわらず劣化が確認されなかったことから、本設備の潤滑油は少なくても更油後年間は使用できることが分かりました。潤滑油の交換時期の判断は、今回の分析だけでは予測することは困難ですが、定期的に分析を実施し、その結果の傾向から劣化の進行状況を確認することで容易に可能になります。現在のところ潤滑部は継続使用可能な状態にあると思われますが、今後は疲労摩耗が進行する場合がありますので、定期的に分析を実施し、摩耗の進行状況を確認されることを推奨します。次回分析の時期を理論的に求めたところ、最短で約時間となります。この時間は、油中汚染物が均一になるために必要とする時間であり、この時間を経過すれば、再分析の結果から状態の傾向を確認することが可能となりますので、これを参考に次回分析時期を検討されることを推奨します。尚、定期的な分析を実施する際には、に関する分析項目の実施を推奨します。今回の分析結果からは、油劣化の進行は確認されていませんが、定期的な分析により潤滑油の交換時期を管理することが可能となります。は良好と判断します。粘度粘度はmm/sと新油値mm/sに比較して、粘度変化率は-％で、当社推奨の管理限界値である±％以内にあり、良好と判断します。水分は.ppmと当社推奨の管理限界値の以下にあり、良好と判断します。全酸価全酸価は.mgKOH/gと新油値.mgKOH/gに比較して高いものの、IRの結果で油劣化の兆候を示すカルボン酸の吸収が確認されていないことから、良好と判断します。IRIRの結果、油劣化の兆候を示すカルボン酸の吸収が確認されていないことから、良好と判断します。は良好と判断します。計数汚染度計数汚染度はNAS級と当社推奨の管理限界値のNAS級以内にあり、良好と判断します。重量汚染度は.mg/mlと当社推奨の管理限界値のmg/ml以内にあり、良好と判断します。機器の潤滑状態摩耗粒子の形態観察の結果、疲労摩耗粒子、局部的に高圧・高温となる場合に発生するフリクションポリマが比較的多く観察されました。SOAPによる油中金属濃度SOAPによる油中金属濃度の結果、鉄、ニッケル、油の添加剤成分であるリン、外部から混入したと思われる亜鉛、ナトリウムが検出されました。SOAPによる油中金属濃度SOAPによる油中金属濃度の結果、鉄、油の添加剤成分であるリン、外部から混入したと思われる亜鉛、ナトリウムが検出されました。摩耗粒子診断異常摩耗の早期発見パラメータであるIs値がの乗と良好の範囲にあるものの、摩耗粒子の形態観察の結果、疲労摩耗粒子、局部的に高圧・高温となる場合に発生するフリクションポリマが比較的多く観察されました。
報告№109-09136 報告№112-00359 | 分析№109-001160 分析№112-001406 | 112-001406 | 減速機は継続使用可能な状態にあると判断します。但し、油中の汚染度が高く、今後も摩耗の進行を傾向監視するため、以下の対策を推奨します。濾過および更油油中の汚染度が高いことから、観察された摩耗粒子や異物等がギヤ歯面に噛み込み摩耗が進行することが懸念されるため、濾過および更油を推奨します。定期的な分析摩耗の進行を監視するため、定期的に分析を実施し、分析データによる摩耗の進行状況を確認することを推奨します。はフェログラフィーおよびSOAP／D-SOAPの結果から総合的に判断した結果、やや厳しい状態にあると考えられます。フェログラフィー【定量分析：Is値】Is値は異常摩耗の早期発見パラメータのつで、摩耗粒子を定量化するために用います。前回に比較してIs値はの乗から変化はなく、低い値でした。フェログラフィー【定性分析：摩耗粒子および摩耗形態観察】分析結果から比較的多く観察された粒子は、以下の通りでした。正常な摩耗粒子・潤滑状態が正常なマイルド摩耗により発生。赤錆・フレッティングにより発生。観察された摩耗粒子の中でも赤錆は、注意が必要です。フレッティングは、・軸と転がり軸受の内輪内面・軸受箱と転がり軸受の外輪外面・転がり軸受の軌道輪と転動体・ギヤ歯面の箇所で発生する可能性があります。フレッティング粒子は酸化して硬いため、軸受軌道面やギヤ歯面に噛み込んだ場合はその傷が疲労剥離の起点となり、疲労摩耗へと進展することが想定されます。Iカップリング発光分光分析【SOAP／D-SOAP】検出された金属元素から発生箇所を推定すると、以下の通りでした。鉄・ギヤ、軸受等リン・添加剤カルシウム、アルミニウム、ナトリウム・外部混入異物前回に比較して計数汚染度はNAS級からNAS級以上にランク上昇し、当社推奨の管理限界値を超えていました。フィルタ表面の異物観察で鉄錆、砂等が観察されたことから、汚染度が高い要因は、摩耗と外部混入異物の影響と思われます。分析結果計数汚染度は当社推奨の管理限界値を超えていました。計数汚染度計数汚染度はNAS級以上と当社推奨の管理限界値のNAS級を超えていました。重量汚染度は.mg/mlでした。摩耗粒子の形態観察の結果、潤滑状態が正常な場合に発生する摩耗粒子、フレッティングにより発生する赤錆が比較的多く観察されました。SOAPSOAPの結果、摩耗により発生する鉄、油の添加剤成分であるリンが検出されました。D-SOAPD-SOAPの結果、摩耗により発生する鉄が検出されました。フェログラフィー異常摩耗の早期発見パラメータであるフェログラフィーのIs値がの乗と良好の範囲にあるものの、摩耗粒子の形態観察の結果、潤滑状態が正常な場合に発生する摩耗粒子、フレッティングにより発生する赤錆が比較的多く観察されました。
報告№109-09136 報告№111-00297 | 分析№109-001160 分析№111-001413 | 111-001413 | 減速機は継続使用可能な状態にあると判断します。但し、切削摩耗の進行が懸念されるため、以下の対策が必要です。定期的な分析切削摩耗の進行を監視するため、定期的な分析を実施し、摩耗の進行状況を確認することを推奨します。バックラッシによる評価ギヤ歯面の的確な摩耗状態の判断を行うため、減速機内部の各歯車の構造が確認できる図面、各ギヤの形式、歯形、モジュール、歯数、歯幅等の情報をご提供下さい。フェログラフィー異常摩耗の早期発見パラメータとして摩耗粒子を定量化して評価するフェログラフィーのIs値は、前回のの乗から乗に低下し、潤滑状態が安定していることを示していました。摩耗粒子の形態で比較的多く観察された粒子は、潤滑状態が正常な場合に発生する摩耗粒子、異物の噛み込みにより発生する切削粒子でした。これらの摩耗粒子が観察された場合、潤滑部で発生している摩耗形態は、正常なマイルド摩耗と異物による切削摩耗であることが分かります。減速機で切削摩耗が発生した場合、減速機内部で使用されている転がり軸受が切削摩耗により生じた軌道面の損傷が起点となって寿命が分の程度に低下することがあることから、切削摩耗には十分注意する必要があります。切削摩耗の発生原因となる混入異物が残留している場合、この異物により切削摩耗が継続して発生する可能性があります。Iカップリング発光分光分析供試のギヤ油を分析した結果、検出された金属元素は、SOAPの結果表に示すように、鉄、アンチモン、ニッケル、錫、リン、カルシウム、ケイ素、ナトリウムが検出されました。これらの検出された金属元素から発生箇所を推定すると鉄、アンチモン、ニッケル、錫・ギヤ・軸受等リン・オイル添加剤カルシウム、ケイ素、ナトリウム・外部混入異物であると思われます。このうち、機械部品が摩耗したと思われる元素はのグループです。前回に比較してSOAPの結果で油の添加剤成分であるリンがからppmに減少していました。リンは、極圧添加剤の成分であり、リン濃度の低下は極圧添加剤が消耗していることを示します。今後ギヤ歯面で金属同士が接触して発生する凝着摩耗が発生し、ギヤ歯面の摩耗速度が加速することが懸念されます。前回に比較して計数汚染度はNAS級からNAS級にランク増加したものの、当社推奨の管理限界値内にあり、良好でした。分析結果は良好と判断します。計数汚染度計数汚染度はNAS級と当社推奨の管理限界値のNAS級以内にあり、良好と判断します。重量汚染度はmg/mlでした。機器の潤滑状態前回に比較してSOAPでリンが減少していました。フェログラフィーの結果、潤滑状態が正常な場合に発生する摩耗粒子、異物の噛み込みにより発生する切削粒子が比較的多く観察されました。SOAPSOAPの結果、油の添加剤成分であるリンが検出されました。摩耗により発生する鉄が検出されていないことから、良好と判断します。D－SOAPD－SOAPの結果、摩耗により発生する鉄が検出されました。フェログラフィー異常摩耗の早期発見パラメータであるフェログラフィーのIs値がの乗と良好の範囲にあるものの、摩耗粒子の形態観察の結果、潤滑状態が正常な場合に発生する摩耗粒子、異物の噛み込みにより発生する切削粒子が比較的多く観察されました。
報告№108-0109 報告№108-0109 | 分析№108-00605・606 分析№108-00605・606 | 108-00605_606 | 水車メタルの温度が上昇した。経緯は以下の通りです。年月日時頃運転開始時分頃水車メタルの温度が上昇し始める時頃軸受温度の上昇が止まらないため停止作業開始時分完全停止停止後の軸受温度は、最終的にまで上昇した。温度が上昇した原因を確認する。油槽底部今回の採油は、主機停止時間後に実施しているため、油中粒子が均一に分散している油循環中に比較し沈降の影響を受け、分析データが低濃度に出る可能性があると思われます。油の循環が停止して時間経過した場合、油中粒子の沈降速度式からサイズ毎にどれだけ沈降するかを求めた結果、停止時の油温でμmサイズの油中粒子はcm沈降し、採油時の油温でμmサイズの油中粒子は.cm沈降することが分かりました。油温～までの平均沈降距離はμmサイズの油中粒子で.cm、μmサイズの油中粒子で.cmであり、潤滑油槽の油面高さがcm程度ですので、μmを超える大型の粒子は、採油の時点で油槽底部に沈降していると考えられます。今回の分析は以上のことを踏まえて結果を検討しました。分析の結果、前回と同様に摩耗粒子およびフィルタ表面の異物観察で、外部から混入したと思われる鉄錆、砂が多く観察され、D－SOAPで軸受メタルの主成分である錫が僅かに上昇していました。一方、を示す粘度、水分、全酸価、IR、RBOTの各データは良好であることから、油は継続使用可能と判断します。中層部油槽底部と同様に、主機停止後の採油による油中粒子の沈降の影響を計算により検討した結果、停止時の油温でμmサイズの油中粒子はcm沈降し、採油時の油温でμmサイズの油中粒子はcm沈降することが分かります。油温～までの平均沈降距離はμmサイズの油中粒子でcm、μmサイズの油中粒子で.cmであり、潤滑油槽の油面高さがcm程度ですので、μmを超える大型の粒子は、採油の時点で油槽底部に沈降していると考えられます。今回の分析は以上のことを踏まえて結果を検討しました。分析の結果、前回と同様に摩耗粒子の形態観察で金属接触が厳しい場合に発生するμmサイズのシビア粒子、外部から混入したと思われる鉄錆、砂が観察され、フィルタ表面の異物観察で外部から混入したと思われる鉄錆、砂が多く観察されました。D－SOAPで軸受メタルの主成分である錫が僅かに上昇していました。粒子の沈降速度の計算から、沈降していると思われる粒子サイズが観察されたものの、視野に個と少ないことが確認されました。軸受の摩耗試料のD－SOAPで軸受メタルの主成分である錫がと極微量検出され、中層部ではμmサイズのシビア粒子が視野に個と少ないものの観察されました。これは、主軸がガイドメタルに接触したことを示唆すものと思われます。メタルギャップが比較的大きなガイドメタルで極微量でも検出された事は、主軸と軸受メタルの油膜が薄くなる何らかの原因があると思われます。採油は、停止～時間後に実施しましたが、仮に接触範囲が大きく、発生している摩耗粒子も大型であった場合、水車メタルの構造上、μm以上の粒子は比較的短時間で沈降する事から採油で採取されず分析で検出されないこともありえます。但し、摩耗粒子の形態観察で、金属接触が厳しい場合に発生する摩耗粒子が観察されたことから、局部的ではありますが、油膜が薄くなり局部的に接触している箇所があると推定されます。温度が上昇した原因分析の結果から、以下の点が原因として考えられました。主軸の振れ量の増加に油中異物などが相互に影響することにより局部的に厳しい金属接触が発生した冷却水量の低下により冷却効果が低下した今後の対策貴社の他発電所で発生した事例では、発電時に主軸が下流側に押され、軸受温度が上昇した例があり、その例では、ギャップ調整を行って回復しています。トライボ診断の結果から、軸受摺動面の潤滑状態は、いわゆる混合潤滑状態になっている箇所があると判断できますので、可能であればメタルのギャップ調整を実施される事を推奨します。今後は、摩耗の進行に注意が必要で、夏季ピーク前に精点Bを実施することを併せて推奨します。
報告№109-09136 報告№110-00432 | 分析№109-001160 分析№110-001955 | 110-001955 | 、汚染度、潤滑状態は良好でした。潤滑油および軸受は継続使用可能な状態にあると判断します。今後は、本データを初期値として管理されることを推奨します。
報告№109-09136 報告№112-00109 | 分析№109-001160 分析№112-000371 | 112-000371 | 潤滑油は継続使用可能な状態にあると判断します。フェログラフィーIs値は異常摩耗の早期発見パラメータのつで、摩耗粒子を定量化するために用います。今回のIs値はの乗であり、潤滑状態は正常と判断できます。摩耗粒子の形態で比較的多く観察された粒子は、潤滑状態が正常な場合に発生する摩耗粒子金属潤滑部が局部的に油膜切れを起して発生するシビア粒子でした。これらの摩耗粒子が観察された場合、潤滑部で発生している摩耗形態は、正常なマイルド摩耗潤滑状態がやや厳しい凝着摩耗であることが分かります。Iカップリング発光分光分析【SOAP-T】検出された金属元素は、SOAP-Tの結果表に示すように、鉄、ニッケル、リン、亜鉛、カルシウム、ナトリウムでした。検出された金属元素から発生箇所を推定すると鉄、ニッケル、亜鉛・シリンダ・ポンプ内部等リン・オイル添加剤カルシウム、ナトリウム・外部混入異物であると思われます。このうち、機械部品が摩耗したと思われる元素はのグループです。SOAP-Tで亜鉛がppm検出されました。亜鉛を使用した箇所の溶出・摩耗が発生していると思われます。亜鉛を使用した箇所は、亜鉛メッキ等であった場合、耐食性が低下して腐食に進展することが懸念されます。計数汚染度、重量汚染度は共に良好でした。．粘度、水分、酸価、IR、RBOTの各データは良好でした。
報告№108-0227 報告№110-00732 | 分析№108-01664 分析№110-003404 | 110-003404 | 【評価：B－】Iカップリング発光分光分析供試のタービン油を分析した結果、検出された金属元素は、油中金属濃度の結果表に示すように、鉄、カルシウム、ナトリウムが検出されました。これらの検出された金属元素から発生箇所を推定すると鉄・軸受等カルシウム、ナトリウム・外部混入異物であると思われます。このうち、機械部品が摩耗したと思われる元素はのグループです。フェログラフィー異常摩耗の早期発見パラメータとして摩耗粒子を定量化して評価するフェログラフィーのIs値は、潤滑状態が正常なの乗でした。摩耗粒子の形態で比較的多く観察された粒子は、潤滑状態が正常な場合に発生する摩耗粒子、外部から混入したと思われる鉄錆でした。このような摩耗粒子が観察された場合には、潤滑部では正常なマイルド摩耗が発生していることが分かります。【評価：C＋】計数汚染度は当社推奨の管理限界値に到達していました。フィルタ表面の異物観察で鉄錆が観察されたことから、摩耗と外部混入異物の影響と思われます。【評価：A】粘度、水分、全酸価、IRの各データは良好でした。【評価：C＋】軸受および潤滑油は継続使用可能な状態にあると判断します。但し、油中の汚染度が高いことから、濾過を推奨します。
報告№112-00727 報告№113-00092 | 分析№112-003321 分析№113-000368 | 113-000368 | 油の劣化は確認されず、汚染度も良好な範囲にあることから、継続使用可能な状態にあると判断します。軸受は継続使用可能な状態にあると判断します。分析結果フェログラフィーおよびSOAP／D-SOAPの結果から総合的に判断した結果、正常な状態にあると考えられます。フェログラフィー【定量分析：Is値】Is値は異常摩耗の早期発見パラメータのつで、摩耗程度を定量化するために用います。Is値は前回に比較してのマイナス乗からマイナス乗に低下し、低い値でした。フェログラフィー【定性分析：摩耗粒子および摩耗形態観察】分析結果から観察された全ての粒子量は少でした。Iカップリング発光分光分析【SOAP／D-SOAP】検出された金属元素から発生箇所を推定すると、以下の通りでした。亜鉛・軸受バリウム・添加剤ナトリウム・外部混入異物前回に比較して計数汚染度はNAS級から等級に変化はなく、重量汚染度は.mg/mlから.mg/mlに増加しているものの、管理限界値以下であり、共に良好でした。．前回同様にIR、RBOTの各データは良好でした。
報告№108-5067 報告№108-5067 | 分析№108-02451 分析№108-02451 | 108-02451 | 精点Aを実施した結果、油の劣化、オイルリングおよび軸受の摩耗が確認されています。油の劣化油の基本特性である粘度がmm/sと新油値のmm/sに比較して、粘度変化率は+％で、管理限界値である±％を超えています。全酸価の結果、mgKOH/gと管理限界値の.mgKOH/gを大きく超えており、IRの結果で油劣化の兆候を示すカルボン酸の吸収が確認されています。粘度が上昇した要因は、油の劣化によるものと考えられます。今後、油中の酸成分により金属表面が腐食する腐食摩耗が発生することが懸念されるため、至急更油が必要です。オイルリングおよび軸受の摩耗計数汚染度がNAS級と管理限界値に到達しています。異常摩耗の早期発見パラメータであるフェログラフィーのIs値がの乗とやや高く、摩耗粒子の形態観察で異物の噛み込みなどで発生する切削粒子、金属接触が厳しい場合に発生するシビア粒子がやや多く観察され、フィルタ表面の異物観察で銅合金が多く観察されています。さらにSOAP／D－SOAPで鉄、銅、錫が検出されたことから、汚染度が高い要因は、主軸および軸受の指示部等、オイルリング、軸受メタルの摩耗によるもので、摩耗形態は切削摩耗と凝着摩耗が混在していると思われます。摩耗形態の中でも特に切削摩耗は、異物が混入していない状態に比較して摩耗進行速度が速く注意が必要です。また、オイルリングの摩耗が進行するにつれて、潤滑油を適正にかきあげることが出来なくなるなどの原因で、油膜切れを発生させることが懸念されます。以上のことから、今後は日常点検の際にオイルリングの回転状況を確認するとともに、濾過を実施されることを併せて推奨します。軸受メタルの摩耗は、軸受メタルの主成分である錫がSOAPで、D－SOAPで検出されたことから確認しています。メタルの摩耗深さをSOAPの錫濃度、油量が不明であるため仮定してLから下式により計算します。錫の摩耗体積＝錫濃度×-×油量×.×÷錫密度＝×-××.×÷.＝.平均的な摩耗深さ＝摩耗体積÷摩耗面積×＝.÷.×＝.計算の結果、平均的な摩耗深さが.μmとなり、メタルの表面粗さをsと仮定すると、メタルの摩耗は軽微であることから、軸受は継続使用可能と判断できます。但し、今回使用した油量は仮定した数値であるため、計算した平均的な摩耗深さは正確な数値ではありませんので、次回分析時には油量をお知らせ下さい。
報告№102-4511 | 分析№102-01528 | 102-01528 | 分析の結果、バルブ類の動作障害やフィルタの目詰まりが発生する可能性がある事が分かったため、対策が必要です。このことは、以下のことから判断できました。重量汚染度がmg/mlと当社推奨の管理限界値を超えている。D－SOAPの結果、油の添加剤成分の亜鉛がppmと検出されており、汚染の要因が油の添加剤成分として含まれている亜鉛が析出してスラッジとなっている。このスラッジは、粘着性があり、バルブの摺動面やフィルタに付着し、障害原因となる。前回の分析結果でも推奨した通り、他電力でも数多く実績のある当社製清浄分散剤TS－の投与と濾過を実施されることを推奨します。尚、濾過を実施しただけでは金属表面に付着したスラッジは除去できません。濾過で除去できるのは浮遊しているスラッジだけです。濾過により一旦スラッジは除去されますが、時間が経過すると付着していたスラッジが油中に混入し、障害を起こしますので、TS－により溶解・分散することが重要です。
報告№109-09136 | 分析№109-001160 | 114-000996 | 潤滑油は汚染度がやや高く、この油中の汚染物が潤滑部に噛み込むことによる摩耗の進行が懸念されます。対象設備は継続使用可能な状態にあると判断しますが、今後の摩耗推移を確認するためにも傾向監視を継続することが有効です。定期的な分析今後の汚染度の増加および切削摩耗、疲労摩耗の推移を監視するため、定期的な分析実施を推奨します。新油の分析粘度、酸価は、油の性能を評価するパラメータの一種です。油の性能低下は、新油との比較が必要なことから、使用油の油名確認および新油の分析による比較評価を推奨します。異常摩耗の早期発見のパラメータであるIs値は、レベルと正常です。但し、潤滑部の摩耗が認められたため、定期的に潤滑油分析を実施し、摩耗推移を監視することが有用と考えます。フェログラフィーで比較的多く観察された粒子は、以下の通りです。正常な摩耗粒子・潤滑状態が正常なマイルド摩耗により発生。切削粒子・異物や金属表面の微小突起による切削摩耗により発生。疲労摩耗粒子・繰返し応力による金属疲労で発生。大型化するとフレーキングやスポーリングの発生が懸念されます。切削粒子は、摩擦面が将来的に異常摩耗へ進展する可能性を示唆しているため、傾向監視が有用と思われます。詳細は、別紙傾向監視が必要な摩耗粒子をご覧ください。計数汚染度はNAS級と当社推奨の管理限界値以下であるものの、やや高い値でした。水分は良好です。粘度粘度はmm/sでした。油名が不明であることから新油値との比較評価できませんでした。仮にISOVGとすると規格内にありますが、新油との比較による評価を推奨します。酸価は.mgKOH/gでした。油名が不明であることから新油値との比較評価ができないため、新油の分析実施を推奨します。
報告№109-09255 報告№109-09255 | 分析№109-001906 分析№109-001906 | 109-001906 | 今回の採油は、対象設備停止中に油清浄機入口サンプリング弁から実施しているため、別紙油中粒子の沈降の影響に示すように、油中粒子などの固形物は沈降の影響を受けて分析データが高濃度に出る可能性があることから、このことを踏まえて結果を検討しました。本試料は、高濃度になっていると思われる対象設備停止中の油清浄機入口サンプリング弁から実施した採油にもかかわらず、フェログラフィーの結果、良好の範囲にあったことから、潤滑状態は正常と判断します。尚、酸化安定度は、直近の更油から年で新油の.％に低下しており、この低下傾向が継続した場合、当社推奨の管理限界値の％に到達するのは、年月と推定されます。次回定検前に更油が必要な状況になりますので、今回定検時に更油を実施することを推奨します。特性低下分析結果は、全項目が良好の範囲にありますが、酸化安定度は低下傾向を示しており、次回定検前に当社推奨の管理限界値に到達する可能性があります。粘度粘度はmm/sと新油値mm/sに対する粘度変化率が+％でした。粘度変化率の推奨管理限界値は、±％以内となっていますが、今回の結果はこの範囲内にあることから、良好と判断します。全酸価全酸価は.mgKOH/gと新油値.mgKOH/gに比較して若干高くなっているものの、今回の分析結果には劣化の兆候として現れる有機物・有機化合物が確認されていないことから、良好と判断します。酸化安定度酸化安定度は、新油値と比較して十分に残存していることが必要ですが、今回の残存率は新油の.％となっており、当社推奨の管理限界値の％以上であったことから、良好と判断します。但し、直近の更油から年で新油の.％に低下しており、この低下傾向が継続した場合、当社推奨の管理限界値の％に到達するのは、年月と推定されます。次回定検前に更油が必要な状況になりますので、今回定検時に更油を実施することを推奨します。汚染水分による汚染は確認されず、良好と判断します。水分濃度水分濃度は、当社推奨の管理限界値の以下の.ppmであり、良好と判断します。摩耗潤滑状態は正常と判断します。異常摩耗の早期発見パラメータであるフェログラフィーのIs値は、潤滑状態が良好と判断できるのマイナス乗であったことから、潤滑状態は正常と判断します。
報告№103-0049 | 分析№103-00652 | 103-00652 | 分析の結果、軸受軌道面でマイクロフレーキングが発生しています。今後、更に進行し、軸受寿命の指標とされるフレーキングに進展することが懸念されるため、運転時間が時間以上経過した時点で再度分析を実施し、摩耗の進行状況を確認することを推奨します。このことは、異常摩耗の早期発見パラメータであるIs値がの乗と非常に高く、摩耗粒子の形態観察の結果、疲労摩耗により発生した摩耗粒子が多く見られ、SOAP／DーSOAPで鉄が検出されていることから判断しました。尚、今回採油は、機器停止から日後にドレンバルブより採油を実施しており、粒子が沈降し、高濃度になっている部分を採取した可能性があります。次回は、機器運転中、又は、停止直後に採油を実施することを推奨します。
報告№103-4032 | 分析№103-03151 | 103-03151 | 分析の結果から確認された金属は、摺動面の焼き付きを防止する目的で機器組立時に使用するニッケルと、ベアリング鋼の摩耗粒子、及び、アルミ合金を使用した箇所の摩耗により発生した摩耗粒子でした。ベアリングのフレーキングにより発生した摩耗粒子は確認されていないことから、ベアリングは継続使用可能な状態にあると判断します。これらのことは、SOAP／D-SOAPで鉄、ニッケルが検出されたことフェログラフィーの形態観察の結果、及び、SEM、XMAの結果から、ニッケルを多く含む粒子、ベアリング鋼の摩耗粒子、アルミ合金の摩耗粒子が観察されたこと以上のことから判断しました。尚、グリースの物理的性状を示す滴点、全酸価は良好の範囲にあるものの、ちょう度が減少し、グリースが硬化していることが確認されたため、グリースを塗布しなおすことを推奨します。
報告№107-0366 報告№108-0291 | 分析№107-01900 分析№108-02066 | 108-02066 | 濾過前の試料油を分析した結果、前回に比較して計数汚染度がNAS級からD級にランク増加し、処置領域にありました。異常摩耗の早期発見パラメータであるフェログラフィーのIs値がの乗と高く、摩耗粒子形態観察でμm以下の鉄系摩耗粒子、金属接触が厳しく、且つ、摩擦熱が高い場合に発生する黒錆、銅合金が多く観察されました。SOAP／D－SOAPの結果、鉄および銅が検出されました。主にサーボシリンダ内壁およびブッシュ、ポンプ内部で摩耗が進行している可能性が考えられます。このまま摩耗が進行し汚染度が増加した場合、バルブ類の動作障害やフィルタおよびストレーナの目詰まり等が発生することが懸念されます。これらの障害発生に対する弊害を勘案の上、濾過を実施されることを推奨します。
報告№109-09136 報告№111-00688 | 分析№109-001160 分析№111-003501 | 111-003501 | 当該機器には、顕著な摩耗劣化はないと判断します。フェログラフィーとSOAP-T異常摩耗を早期に発見するためにフェログラフィーのIs値を用います。Is値は、特徴摩耗粒子を抽出・定量化して評価するパラメータの一つです。分析の結果、その値は潤滑状態がやや厳しいの乗でした。一般に、流体潤滑状態であればIs値がの乗未満になることがわかっていますが、今回の試料油のようにIs値がの乗を超えた場合は、摺動面で摩耗が発生したか、あるいは、異物が混入したなど、Is値を上昇させる要因があったことをあらわしています。SOAP-Tの結果でカルシウムとナトリウムが若干検出されていることから、Is値を上げている要因は、外部混入の異物か、添加剤が化学反応して生成した粒子によるものと推定されます。なお、金属イオンで鉄がppm検出されていますが、固形分で検出されなかったことから、検出された鉄は弾性流体潤滑状態で発生していると思われ、潤滑状態が良好であることを示していると思われます。摩耗粒子の形態を観察した結果、比較的多く観察された粒子は、潤滑状態が正常な場合に発生する摩耗粒子外部から混入したと思われる砂、樹脂等でした。これらの摩耗粒子が観察された場合、潤滑部で発生している摩耗形態は、マイルド摩耗と呼ばれる健全な摩耗形態であることが分かります。電子顕微鏡・X線マイクロアナリシス観察された粒子をSEM・XMAで詳細に分析した結果、粒子には鉄、クロム、マンガンが比較的多く含まれており、成分割合から粒子は主にシリンダ内壁等から発生していると推定できました。Iカップリング発光分光分析金属元素と濃度の分析は、試料油を以上の高温で発光させ、その光を分光器で分光し、分光によって得られた光の強度と金属固有の波長とから元素を特定するIカップリング発光分光分析法を用います。供試の潤滑油を分析した結果、検出された金属元素は、SOAP-Tの結果表に示すように、鉄、鉛、リン、亜鉛、カルシウム、ナトリウム、マグネシウム、モリブデンでした。検出されたこれらの金属元素から発生箇所を推定すると鉄、鉛・エンジン部品リン、亜鉛、カルシウム、マグネシウム、モリブデン・オイル添加剤ナトリウム・外部混入異物であると思われます。このうち、機械部品が摩耗したと思われる元素はのグループです。計数汚染度計数汚染度はNAS級以上と汚染されていました。フィルタ表面の異物観察で鉄系粒子、添加剤の反応生成物、砂などの外部混入異物、そして推定ですがすすが観察されたことから、汚染度が高い要因は、鉄系粒子、エンジンオイルの反応生成物である硫酸カルシウム、そして外部混入異物の影響と思われます。．水分、IRは良好でした。尚、粘度、酸価、塩基価は、油名が不明であったため、当社が過去に実施したディーゼルエンジンオイルのデータを基に評価しました。したがいまして、内容は参考とお考え下さい。粘度ディーゼルエンジンオイルの粘度は、新油値でmm/s前後であり、今回の粘度はmm/sであることから、粘度が若干上昇している可能性が考えられました。酸価・塩基価酸価はmgKOH/g、塩基価はmgKOH/gでした。当社が過去に実施したディーゼルエンジンオイルの塩基価は、大凡～mgKOH/g前後であることから、塩基価は低下して油中の酸性物質を中和する機能が大幅に低下し酸価が上昇している可能性が考えられました。
報告№109-09343 報告№109-09343 | 分析№109-002308 分析№109-002308 | 109-002308 | 潤滑油および本軸受は継続使用可能と判断します。今後は、油槽内を十分に清掃されると共に、運転再開後ヶ月以内に再分析を実施し、摩耗の進行状況を確認されることを推奨します。再分析の結果が安定した傾向を示した場合は、再々分析は不要です。尚、採油に確認された黒い粉末状の異物は、分析結果から摩耗粒子、フリクションポリマ、砂等の外部混入異物が含まれていることが確認されました。
報告№107-4530 報告№107-0313 | 分析№107-01164 分析№107-01638 | 107-01638 | 、汚染度、軸受の潤滑状態を確認する。今回の採油は、機器停止中に恒設ドレンラインから実施しているため、油循環中に採油した場合に比較し、油中粒子の沈降の影響を受け、分析データが高濃度に出る可能性があります。今回の分析は以上のことを踏まえて結果を検討しました。分析の結果、計数汚染度がNAS級と当社推奨の管理限界値に到達していました。異常摩耗の早期発見パラメータであるフェログラフィーのIs値がの乗とやや高く、摩耗粒子形態観察およびフィルタ写真で鉄錆、砂が多く観察され、D－SOAPで鉄がppm検出されたことから、汚染度が高い要因は、外部から混入したと思われる鉄錆や砂などの影響と考えられました。今回の採油がドレンラインから機器停止中に採油を実施しているため、これらの異物は、ドレン配管内部に残留していた汚染物が検出された可能性が高く、異常な摩耗により発生した摩耗粒子ではないことが確認されました。以上のことから、本軸受は継続使用可能な状態にあると判断します。尚、上述しましたように、今回の採油は停止中の採油であるため、循環中の採油に比較してデータが高目に出る可能性があります。これは、運転中の採油であったなら今回データより低い値になることが考えられます。次回採油は、粒子の沈降の影響を極力抑え、油中粒子が均一な分散状態に近い状態で採油が実施できるように、主機運転中、または停止直後に採油を実施されることを推奨します。
報告№106-0028 報告№106-0028 | 分析№106-00125 分析№106-00125 | 106-00125 | お客様よりご提供いただいた経緯に関する情報は以下の通りでした。ギヤやベアリングの損傷によるものではないと考えているが、振動値がやや高い値である。念のため、トライボ診断を実施し、ギヤ及びベアリングの状態を確認し、裏付けを取りたいと考えている。本トライボ診断は、異常振動発生の原因究明検討に資することを目的としました。分析の結果、前回に比較して、計数汚染度、SOAP／D－SOAPの鉄濃度に変化は見られないものの、摩耗粒子の形態観察の結果では前回確認されなかったやや大型の摩耗粒子が観察されました。この摩耗は、振動振幅が前回より大きくなったことで軸を介してギヤ歯面やベアリングに伝達して発生したものと推定されます。今回の分析結果だけでは、振動発生原因を特定することは困難ですが、振動の周波数解析により発生源が特定できる可能がありますので、可能であれば、振動データをご提供ください。解析にはパワースペクトルが必須です。パワースペクトルの有無をご確認ください。尚、振動が存在するとその影響により摩耗は発生し続けることになりますので念のためヶ月後に再度分析を実施し、摩耗の進行状況を確認されることを推奨します。これらのことは、計数汚染度、SOAP／D-SOAPでギヤ、転がり軸受の摩耗により発生する鉄濃度に大きな変化はないことフェログラフィーの摩耗粒子形態観察の結果、金属接触が厳しい場合に発生するシビア粒子がやや多く観察されたこと以上のことから判断しました。尚、バックラッシの増加量を分析結果から計算できますので、構造が確認できる図面、ギヤの形式、歯形、モジュール、歯数、回転数、増速比、歯幅をお知らせ下さい。計算結果をご報告いたします。全酸価は、新油データがなく比較ができず判定できなかったものの、粘度、水分、IRが良好であることから、現時点では継続使用可能な状態であると考えられます。今後、油劣化の予測を行う場合、新油データが必要ですので、現在使用している新油をご提供下さい。粘度は良好と判断します。粘度はmm/sと管理限界値以内にあり、良好と判断します。水分は良好と判断します。水分は.ppmと管理限界値の以下にあり、良好と判断します。全酸価は判定できませんでした。全酸価は.mgKOH/gでした。新油データが当社データベースになかったため、判定できませんでした。全酸価は新油データとの比較管理が必要ですので、現在使用している新油を分析し、そのデータを基準に管理することを推奨します。IRは良好と判断します。IRはチャートに示すように、油劣化の兆候を示すカルボン酸の吸収が確認されていないことから、継続使用可能な状態にあると考えられます。但し、このIRも全酸価同様に新油データとの比較による判断が必要ですので、現在使用している新油を分析することを推奨します。計数汚染度当社推奨の管理限界値を超えていました。計数汚染度は当社推奨の管理限界値を超えていました。計数汚染度はNAS級以上と当社推奨の管理限界値のNAS級を超えていました。重量汚染度は.mg/mlでした。重量汚染度は.mg/mlでした。機器の潤滑状態フェログラフィーの結果、前回と同じく異常摩耗の早期発見パラメータであるIs値がの乗とやや高く、ギヤ歯面、転がり軸受の軌道面では金属接触が厳しい場合に発生するシビア粒子が観察されたことから、前回に比較して振動振幅が大きくなったことが伺えました。SOAPの結果、鉄が検出されました。SOAPの結果、摩耗により発生した鉄、油の添加剤成分であるリンが検出されました。D－SOAPの結果、鉄が検出されました。D－SOAPの結果、摩耗により発生する鉄が検出されました。フェログラフィーの結果、ギヤ及び転がり軸受では金属接触が厳しい場合に発生するシビア粒子がやや多く観察されました。フェログラフィーの結果、前回と同じく異常摩耗の早期発見パラメータであるIs値がの乗とやや高く、ギヤ歯面、転がり軸受の軌道面では金属接触が厳しい場合に発生するシビア粒子が観察されました。
報告№107-0260 報告№107-0260 | 分析№107-01408 分析№107-01408 | 107-01408 | 分析の結果、全てのデータが良好であることから、本試料油は継続使用可能であり、軸受の潤滑状態も正常と判断します。は良好と判断します。計数汚染度は良好と判断します。計数汚染度はNAS級と当社推奨の管理限界値のNAS級以内にあり、良好と判断します。重量汚染度は良好と判断します。重量汚染度は.mg/mlと当社推奨の管理限界値のmg/ml以内にあり、良好と判断します。機器の潤滑状態機器の潤滑状態は正常と判断します。SOAPの結果は良好です。SOAPの結果、金属元素は検出されていないことから、良好と判断します。D－SOAPの結果、鉄、クロム、銅が微量検出されました。D－SOAPの結果、摩耗により発生した鉄、クロム、銅が微量検出されました。フェログラフィーの結果は良好です。フェログラフィーの結果、異常摩耗の早期発見パラメータであるIs値がのマイナス乗と良好の範囲にあることから、潤滑状態は正常と判断します。
報告№109-09136 報告№112-00561 | 分析№109-001160 分析№112-002309 | 112-002309_date130318 | 分析の結果、潤滑油の劣化はなく、汚染度は良好な範囲にあることから、継続使用可能な状態にあると判断します。減速機分析の結果、減速機は継続使用可能な状態にあると判断します。但し、将来的な摩耗進行の有無を確認するためにも傾向監視を継続することが有効です。異種油の混入および油名の確認分析データから新油と一致しないデータが確認されたことから、異種油の混入または油名が違っている可能性があります。油は設備の条件にあった適正な性能のものを使用することが重要であるため、異種油の混入の有無、油名を再確認することを推奨します。定期的な分析前回観察された凝着摩耗粒子は今回比較的少なかったものの、今後懸念される切削摩耗の進行を監視するため、定期的に分析を実施することを推奨します。診断結果は良好と判断します。粘度前回に比較して今回の粘度は、.mm/sから.mm/sに上昇していました。新油値.mm/sに比較して、粘度変化率は+.％で、当社推奨の管理限界値である±％以内であり、良好と判断します。水分前回に比較して今回の水分は、ppmから.ppmに増加しているものの、当社推奨の管理限界値の以下であり、良好と判断します。酸価前回に比較して今回の酸価は、.mgKOH/gから.mgKOH/gに低下し、当社推奨の管理限界値の.mgKOH/g以下であり、良好と判断します。IRIRチャートの結果、新油と使用油のスペクトルパターンはほぼ一致し、また、油劣化の兆候を示すカルボン酸の吸収が確認されていないことから、良好と判断します。は良好と判断します。計数汚染度前回に比較して今回の計数汚染度は、NAS級からNAS級とランク上昇しているものの、当社推奨の管理限界値NAS級以下であり、良好と判断します。重量汚染度前回同様に重量汚染度は、.mg/mlと当社推奨の管理限界値mg/ml以下であり、良好と判断します。光学顕微鏡写真重量汚染度で濾過したフィルタ表面上の夾雑物を光学顕微鏡で観察した結果、金属片、鉄錆、砂等が観察されました。はフェログラフィーおよびSOAP-Tの結果から総合的に判断した結果、継続使用は可能ですが、機器の機能を保持するためにも傾向管理が有用と考えます。フェログラフィー【異常摩耗指数：Is値】Is値は異常摩耗の早期発見パラメータのつで、摩耗粒子を定量化するために用います。前回に比較して今回のIs値はの乗からマイナス乗に低下し、低い値でした。フェログラフィー【定性分析：摩耗粒子および摩耗形態観察】分析結果から比較的多く観察された粒子は、以下の通りでした。切削粒子・異物や金属表面の微小突起による切削摩耗により発生。観察された摩耗粒子の中でも、切削粒子は、注意が必要です。減速機で切削摩耗が発生した場合、減速機内部で使用されている転がり軸受が切削摩耗により生じた軌道面の損傷が起点となって、寿命が分の程度に低下することがあることから、切削摩耗には十分注意する必要があります。切削摩耗の発生原因となる混入異物が残留している場合、この異物により切削摩耗が継続して発生する可能性があります。Iカップリング発光分光分析【SOAP-T】検出された金属元素から発生箇所を推定すると、以下の通りでした。鉄、銅、錫・ギヤ、軸受等リン、亜鉛、カルシウム・外部混入異物SOAP-Tの結果、前回同様にリン、亜鉛が高い値で検出されました。リンと亜鉛は、添加剤成分として添加されていることがありますが、使用油である新日石タービンは、無添加油であることから、添加剤は含まれていません。このことから、異種油が混入したか、或いは、油名が違う可能性が考えられます。バックラッシご提供いただいた減速機に関する情報から遊星歯車機構であることが分かりました。遊星歯車は、太陽歯車、内歯車、そして遊星歯車から構成されています。遊星歯車の個数は個ですので、遊星歯車と内歯車、遊星歯車と太陽歯車の接触点は合計で箇所となります。今回は、歯幅が不明でしたので歯幅をmmと仮定し、この部分のバックラッシを求めました。その結果、平均的に摩耗が発生していたと仮定した場合、バックラッシの増加量は以下の通りと推定されます。表バックラッシ増加量接触箇所 接触点 バックラッシ増加量 太陽歯車-遊星歯車 約×- 遊星歯車-内歯 約×- バックラッシ増加分の上限値は、メーカにより差異はあるものの、当社の推奨するバックラッシは、一般に推奨されるμmを管理目安にしています。この値に比較して十分に小さい値です。
報告№109-09136 報告№113-00655 | 分析№109-001160 分析№113-002818 | 113-002818_date140331 | 潤滑は良好の範囲にありました。軸受は摩耗状態が良好の範囲にあることから継続使用可能な状態にあると考えられます。異常摩耗の早期発見のパラメータであるIs値は、前回のレベルから変化はなく、正常です。また、異常摩耗の兆候を示す摩耗粒子が顕著に観察されなかったことから、は良好と判断します。軸受の余寿命本軸受は転がり軸受であり、すべり軸受のように摩耗深さによる余寿命の推定ができないことから、今後も定期的な分析による監視を実施し、余寿命推定のためのデータを蓄積することが有用です。前回同様、計数汚染度、重量汚染度は良好です。
報告№109-09568 報告№109-09568 | 分析№109-003522 分析№109-003522 | 109-003522 | を示す水分、全酸価の各データは良好でした。前回同様に粘度はmm/sと新油値mm/sに比較して、粘度変化率は-％で、当社推奨の管理限界値である±％以内にあるものの、低下していました。今後、粘度の低下により油膜切れが発生し、金属接触が発生することが懸念されます。泡立ち試験の結果は、-と新油値が-であるのに比較して高い値となっていたことから消泡性能が低下していることが分かりました。潤滑状態の異常の早期発見パラメータである潤滑状態指数は、のマイナス乗と濾過設備のない機器であれば正常な潤滑状態にあると判断できます。・消泡性能の低下消泡性の性能が低下していることが確認されたことから、今後の使用状況によっては油の酸化劣化が進行したり、ギヤ歯面およびベアリング軌道面で油膜切れが発生したりする場合があるため、消泡剤の添加による消泡性能の改善など何らかの対応が必要になると思われます。・潤滑状態濾過設備のない機器であれば正常な潤滑状態にあると判断できますが、当該機の潤滑系にはフィルタが設置されているため、別紙インライン・オフラインフィルタの影響に示すとおり、潤滑状態が異常となり大型の摩耗粒子が発生したとしても、粒子の大部分が捕捉されてしまい正常な潤滑状態にあると誤認してしまう可能性があります。このようなフィルタの影響を考慮に入れたLCインデックスは、摩耗がやや厳しい状態に分類されるの乗領域となりました。フィルタの影響を考慮した潤滑状態指数は、前回のの乗から変化はなく、運転状態が前回と大きな差がなければ、摩耗は安定している状態にあると思われます。結論粘度および消泡性能の低下が確認されたものの、ギヤおよび転がり軸受は、継続続使用可能な状態にあると思われます。尚、今後は障害予防を目的に以下の対策を推奨します。粘度の低下が確認されたことから、早めに更油を推奨します。現在のところ摩耗は安定した状態にあると思われますが、運転条件によっては摩耗の進行が速まる場合も想定されるため、今後は潤滑油の分析に加えてフィルタ付着物の分析を実施し、異常な摩耗状態発生の有無を精密に確認することを推奨します。消泡性能の改善は、添加する消泡剤の効果をテストにより確認する必要がありますので、必要な場合は当社営業担当者までお知らせ下さい。粘度は当社推奨の管理限界値内にあるものの、低下していました。泡立ち試験の結果、消泡性能が低下していることが確認されました。粘度粘度はmm/sと新油値mm/sに比較して、粘度変化率は-％で、当社推奨の管理限界値である±％以内にあるものの、低下していました。粘度粘度は.mm/sでした。粘度指数粘度指数はでした。泡立ち試験泡立ち試験は-と新油に比較して高い値でした。水分はppmと当社推奨の管理限界値の以下であり、良好と判断します。全酸価全酸価はmgKOH/gと新油値mgKOH/gに比較して高いものの、IRの結果で油劣化の兆候を示すカルボン酸の吸収が確認されていないことから、良好と判断します。機器の潤滑状態精密な濾過設備がない機器であれば、潤滑状態指数は正常の範囲にあると判断します。潤滑状態指数異常摩耗の早期発見パラメータである潤滑状態指数がのマイナス乗と精密な濾過設備がない機器であれば、潤滑状態指数は正常の範囲にあると判断します。
報告№101-0082 | 分析№101-00843 | 101-00843 | 分析の結果、SOAP／D-SOAPを除く項目は良好でした。軸受メタルの主成分である錫がSOAPでppm、D－SOAPでppm検出されました。SOAPの錫濃度と油量から、下式により軸受メタルの摩耗量を求めることができますので、SOAPの錫濃度ppmと油量をリットルとして摩耗量を計算しました。 ・式 計算の結果、.cmとなります。従いまして、下図のような体積をもつ金属片と同じ体積分が摩耗した計算となります。図摩耗量の概念図この体積を軸受メタルの摩耗面積で割りますと平均的な摩耗深さとなります。仮に軸受表面積をcmとしますと、平均的な摩耗深さはμmとなりますので、水車メタルの表面が均一にμm摩耗したと考えることが出来ます。偏って摩耗が進行している場合、摩耗深さは、深くなると考えることが出来ます。仮に平均的な摩耗深さをμmとした場合、軸受メタルのもともとの表面粗さをRmaxμmとすると、その表面粗さの大よそ分のが削られた計算となります。更に、このメタルと油を使用を始めてからの運転時間が時間としますと、運転時間が時間に到達した時点で、軸受メタルの表面の粗さがなくなり、鏡面状態になり、油膜が出来難い状態になることも想像できます。したがいまして、油やメタルの交換の記録や運転時間、メタルのサイズ、油量は非常に重要な情報です。いずれにしましても、水車メタルの摩耗が発生していますので、念のため、摩耗の進行の有無を確認するため、ヶ月以内に再度分析を実施されることを推奨します。
報告№108-0227 報告№110-00749 | 分析№108-01664 分析№110-003560 | 110-003560 | Iカップリング発光分光分析供試のタービン油を分析した結果、検出された金属元素は、SOAPの結果表に示すように、鉄、鉛、銅、錫、亜鉛、カルシウム、バリウム、アルミニウム、ケイ素、ナトリウムが検出されました。これらの検出された金属元素から発生箇所を推定すると鉄、鉛、銅、錫・軸受等亜鉛、カルシウム、バリウム、アルミニウム、ケイ素、ナトリウム・外部混入異物であると思われます。このうち、機械部品が摩耗したと思われる元素はのグループです。ケイ素の検出SOAPでケイ素がppm検出されました。一般に、潤滑油中からケイ素が検出された場合の原因として、シリコン油或いは、シリコン系の添加剤が検出されるフェログラフィーおよびフィルタ表面の異物観察で砂が多く観察されて検出されるシリコングリースをシール部に塗布している場合、このシリコングリースが潤滑油に混入して検出されるなどが挙げられますが、今回検出が比較的高濃度であることからの可能性が考えられます。については、分析結果では確認することが出来ませんので、これに関する情報があれば提供をお願いします。フェログラフィー異常摩耗の早期発見パラメータとして摩耗粒子を定量化して評価するフェログラフィーのIs値は、潤滑状態が厳しいの乗でした。摩耗粒子の形態で比較的多く観察された粒子は、潤滑状態が正常な場合に発生する摩耗粒子、異物の噛み込みなどで発生する切削粒子でした。このような摩耗粒子が観察された場合には、潤滑部では正常なマイルド摩耗と異物による切削摩耗が発生していることが分かります。特に、切削摩耗は摩耗形態の中でも摩耗進行速度が速く、転がり軸受でこの摩耗形態が発生した場合には寿命が分の程度に低下することも知られています。切削摩耗により生じた軌道面の損傷が起点となって転がり軸受の寿命となるフレーキングに進展することが懸念されます。計数汚染度、重量汚染度は共に当社推奨の管理限界値を超えていました。フィルタ表面の異物観察で金属片、鉄錆、砂等が観察されたことから、汚染度が高い要因は、摩耗と外部混入異物の影響と思われます。粘度、全酸価、IR、RBOTの各データは良好でした。尚、別紙RBOTの減少傾向から油の余寿命を求めた結果、本試料は直近の更油から起算して稼働日数が年月まで使用可能であることが分かります。軸受および潤滑油は継続使用可能な状態にあると判断します。ただし、切削摩耗の発生が確認されているため、定期的に分析を実施し、摩耗の進行状況を確認することを推奨します。再分析の時期を理論的に求めたところ、最短で約時間となります。この時間は、油中汚染物が均一になるために必要とする時間であり、この時間を経過すれば、油が入れ替わっていても再分析の結果から状態の傾向を確認することが可能となります。そのため、試運転などで数時間の運転が可能であれば、より的確に状況が確認できますので再分析を推奨します。なお、SOAPでケイ素が多く検出されているため、シリコン系の添加剤やグリースを使用している箇所があるかについてご確認下さい。
報告№105-8032 報告№105-8032 | 分析№105-02164 分析№105-02164 | 105-02164 | 分析の結果、全てのデータが良好であることから、この油は継続使用可能であり、潤滑状態も正常と判断します。は良好と判断します。水分は良好と判断します。水分は.ppmと当社推奨の管理限界値の以下であり、良好と判断します。全酸価は良好と判断します。全酸価は.mgKOH/gと新油値.mgKOH/gに比較して変化はなく、良好と判断します。IRの結果、良好と判断します。IRの結果、油劣化の兆候を示すカルボン酸の吸収が確認されていないことから、良好と判断します。は良好と判断します。計数汚染度は良好と判断します。計数汚染度はNAS級と当社推奨の管理限界値のNAS級以内であり、良好と判断します。重量汚染度は良好と判断します。重量汚染度は.mg/mlと当社推奨の管理限界値のmg/ml以内であり、良好と判断します。機器の潤滑状態機器の潤滑状態は正常と判断します。SOAPの結果は良好です。SOAPの結果、油の添加剤成分であるリンがppm、亜鉛がppm、バリウムがppm、外部から混入したカルシウムがppm検出されました。軸受の摩耗を示す錫は検出されず、良好と判断します。D－SOAPの結果は良好です。D－SOAPの結果、油の添加剤成分である亜鉛が、バリウムが、外部から混入したカルシウムが、ナトリウムが検出されました。軸受の摩耗を示す錫は検出されず、良好と判断します。フェログラフィーの結果は良好です。摩耗粒子形態観察で、外部から混入した鉄錆・砂が観察されましたが、潤滑異常の早期発見パラメータである摩耗過酷度を示すIs値が.と良好の範囲にあることから、潤滑状態は良好な状態にあると判断します。
報告№109-09136 報告№114-00024 | 分析№109-001160 分析№114-000069、70 | 114-000069_70 | 更油後、短時間しか運転していないにもかかわらず、鉄が極めて高い濃度で検出されました。また、摩擦面の損傷を示す大型摩耗粒子は観察されていないものの、異常摩耗の早期発見パラメータであるIs値が図に示すように、前回のレベルからレベルまで桁上昇しており、潤滑異常が確実に進展していると考えられるため、長期の継続運転は困難である可能性が高いと判断します。尚、回目と回目のサンプルでは、Is値および金属濃度に大きな変化はなく、摩耗の更なる進行は現れませんでした。これは回目の運転後から回目の運転までの停止時間が短く、油膜が残存していたためと推定されます。いずれにしても、長期継続運転を行う場合、起動時には油膜が形成されていないことが予想されるため、さらに摩耗が進行し、焼付きが発生してもおかしくないと考えられます。設備の更新鉄が高い濃度で検出されたことからピストンリングあるいはシリンダライナの摩耗が非常に進行している可能性が高いと考えられます。引続き使用した場合、ピストンリングあるいはシリンダライナが損傷することが懸念されます。また、ピストンリングあるいはシリンダライナの摩耗により、シリンダとピストン間で気密性が保たれなくなり、燃焼ガスが混入し燃焼ガス中の硫黄分と潤滑油中のカルシウム添加剤が反応してカルシウム化合物が生成することが予測されます。この化合物が潤滑部に噛み込み、摩耗を更に進行させることが懸念されます。さらに、クロムが比較的高濃度で検出されており、クロムを使用した箇所の摩耗も懸念されます。前回に比較して異常摩耗の早期発見パラメータであるIs値が桁上昇し、通常では考えられないレベルに到達していることから、異常摩耗が発生していることが分かります。以上のことから、設備を継続使用した場合、比較的早期に損傷に至ることが懸念されるため、設備の更新を推奨します。異常摩耗の早期発見のパラメータであるIs値は、前回のレベルからレベルに桁上昇し非常に高い値であることから、は厳しい状態にあると判断します。フェログラフィーで観察された代表的な粒子は、以下の通りです。正常な摩耗粒子・潤滑状態が正常なマイルド摩耗により発生。切削粒子・異物や金属表面の微小突起による切削摩耗により発生。シビア粒子・潤滑状態がやや厳しい凝着摩耗により発生。極微小領域で油膜切れが発生したことを示します。疲労摩耗粒子・繰返し応力による金属疲労で発生。大型化するとフレーキングの発生が懸念されます。切削粒子、シビア粒子、疲労摩耗粒子は、摩擦面が将来的に異常摩耗へ進展する可能性を示唆しているため、傾向監視が有用と思われます。詳細は、別紙傾向監視が必要な摩耗粒子をご覧ください。シリンダライナ、ピストンリングの摩耗SOAP-Tで鉄が回目採油でppm、回目採油でppmと高濃度で検出されました。前回と今回の累積鉄濃度および本設備の油量Lから摩耗体積を計算すると、約mmとなり、鉄を主成分とした部品、例えばシリンダライナやピストンリング等の摩耗が懸念されます。クロム使用箇所の摩耗SOAP-Tでクロムが検出されており、クロム使用箇所の摩耗が懸念されます。クロムは、シリンダ内壁やピストンリングにメッキされている場合や、カム・カムロールに使用されています。コンロッドメタル、クランクメタルの摩耗SOAP-Tでメタルの主成分である錫、鉛、ニッケル、銅が検出されたことから、コンロッドメタルあるいはクランクメタルも摩耗していると推定されます。ディーゼルエンジンのメタルは、別紙コンロッドメタル・クランクメタルの摩耗に示すように、一般的にホワイトメタル層、ニッケル層、銅と鉛の合金であるケルメット層の順に積層構造になっています。今回、ケルメット層の銅、鉛が検出されたことから、局所的ではあるものの、ホワイトメタル層の一部が摩耗により消失し、最下層のケルメット層まで摩耗が発生している箇所があると考えられます。固形カルシウム化合物の生成SOAP-Tでカルシウムが回目採油で.ppm、回目採油でppm検出されており、更油したことによって前回の.ppmから減少しているもののやや高い値でした。この固形カルシウムは、潤滑油に混入した燃焼ガス中の酸成分がカルシウム添加剤と中和反応して生成される比較的硬い化合物のため、今後、カルシウム化合物の増加に伴い、摺動面に噛み込む頻度が高まり、切削摩耗が進行することが懸念されます。詳細は、別紙固形カルシウム化合物の生成をご覧ください。
報告№106-6023 報告№106-6027 | 分析№106-00388 分析№106-00639 | 106-00639 | 精点Aを実施した結果、軸受メタルの主成分である錫が検出されたものの、前回に比較して変化がないことから、摩耗は安定しているものと判断します。これらのことは、軸受メタルの主成分である錫が前回に比較して変化がなかったこと計数汚染度が前回に比較して減少していたことフェログラフィーのIs値が良好の範囲にあったこと以上のことから判断しました。
報告№107-4553 報告№107-4553 | 分析№107-02761 分析№107-02761 | 107-02761 | トライボ診断の結果、潤滑油の基本特性、摩耗、汚染について以下のことが分りました。基本特性油の基本特性としての粘度、全酸価、全塩基価は新油データを基準として評価しますが、今回は油名が不明であったため、比較評価は出来ませんでした。正確な評価には、新油値、或いは新油の提供が必要です。IRの結果、油劣化の兆候を示すカルボン酸と思われる吸収が確認されたことから、油が劣化している可能性が考えられました。摩耗状態油中摩耗粒子の観察結果から、銅を含む摩耗粒子、外部から混入したと思われる砂が多く観察され、SOAPによる固形分濃度で鉄、鉛、銅、錫、リン、カルシウムが多く検出たことから、ギヤ歯面、銅・錫を使用した箇所の摩耗、油の添加剤成分の析出、外部混入異物が確認できました。弊社では、潤滑状態の過酷度を知るパラメータとして、摩耗粒子を測定し定量化するIs値を適用しています。今回、このパラメータによる評価の結果では、本試料の潤滑状態が混合潤滑領域の中期段階にあることが分かり、摩耗が更に進行する可能性があることが分かりました。汚染状態ギヤオイルとしての汚染度は、高い値でした。汚染度が高い要因は、SOAPで鉄、鉛、銅、錫、リン、カルシウムが比較的多く検出されたことから、ギヤ歯面の摩耗や油の添加剤成分の析出、外部混入異物によるものと思われます。総合判断汚染度が高いものの、油劣化が確認されたことから、更油を実施する必要があります。機器は、ギヤの種類が不明ですが、今後更に摩耗が進行した場合、ギヤ歯面のバックラッシが増大し、噛み合いによる衝撃振動や騒音が大きくなることが懸念されるため、摩耗進行に注意が必要です。採油後の再分析の採油周期は、油量、ポンプと出油量、ラインフィルタの精度により計算出来るため、これら情報の提供により計算しますので、計算が必要な場合は弊社担当者に連絡をお願いします。
報告№105-0186 | 分析№105-01262 | 105-01262 | トライボ診断により、機器軸受の潤滑状態、潤滑油の劣化状態を診断することを目的としました。分析の結果、観察された摩耗粒子には、油膜切れを起こして発生した凝着摩耗が若干見られるものの、分析結果から求めた機器の潤滑状態、潤滑油の性状が共に良好である事から現在の潤滑状態は良好な潤滑状態にあると判断します。前回と今回の分析結果からメタルの摩耗速度を判断するため、下式で摩耗速度を求め、現時点における平均的な摩耗深さを求めたところ、摩耗の深さは軸受表面から.μmであることが推定されました。y＝×-x＋.・ここでy：平均的な摩耗深さx：運転時間本軸受がこの摩耗速度で、摩耗の限界に到達する時間、いわゆる限界使用時間を試算すると、軸受の表面粗さをsとした場合の余寿命は約万時間になると推定され、摩耗速度が非常に小さいことから潤滑状態は良好な潤滑状態であることがわかります。尚、現在の潤滑状態は、非常に小さな領域の油膜切れで発生している凝着摩耗が若干観察された事から正常であると思われますが、潤滑状態が変わり摩耗形態に変化が生じた場合、摩耗速度も大きくなることもありますので定期的にトライボ診断を実施し、摩耗の進行速度を監視することが必要と判断します。
報告№109-09094 報告№110-00147 | 分析№109-000911 分析№110-000567 | 110-000567 | は良好と判断します。尚、RBOTがminと新油値のminに比較してmin減少していました。このまま継続使用した場合、この減少傾向から限界値に到達するのは、別紙図RBOTの減少傾向に示すように年月と推定されました。残りの継続使用期間は、約年であると予測されます。潤滑油は継続使用可能な状態にあると判断します。≪状態監視とパラメータ≫分析の目的および各分析のパラメータは以下の通りです。特性低下目的：油の分析結果から、や劣化傾向ならびに添加剤の消耗程度、残存寿命などを確認する。粘度JISK全酸価JISK赤外線吸収スペクトルJISK酸化安定度試験JISK汚染目的：油の分析結果から、砂塵あるいは水・異種油などによるや、異物混入の有無を確認する。水分JISK計数汚染度JISB重量汚染度JISB光学顕微鏡観察摩耗目的：油中の摩耗粒子を分析する事により、回転・摺動部の潤滑状態、摩耗劣化の程度、余寿命などを解析する。摩耗診断電子顕微鏡観察JISKX線マイクロアナリシス油中金属濃度）JISK≪分析結果≫特性低下粘度：良好粘度値mm/sの新油値mm/sに対する変化率は-％であり、当社推奨の管理限界値±％以内に留まっています。全酸価：良好全酸価.mgKOH/gは新油値の.mgKOH/gに比較し高くはあるものの、有機物・有機化合物試験の結果で油劣化の兆候を示すカルボン酸の吸収が見られないことから問題は無いと判断します。赤外線吸収スペクトル：良好酸化安定度試験：良好酸化安定度試験の結果、数値minは当社推奨の管理限界値min以上に留まっており、現時点での使用は可能と判断します。汚染水分：良好水分値ppmは当社推奨の管理限界値以内に留まっています。計数汚染度：今回は実施していません。重量汚染度：今回は実施していません。光学顕微鏡観察：今回は実施していません。摩耗摩耗診断電子顕微鏡観察・X線マイクロアナリシス：今回は実施していません。油中金属濃度：今回は実施していません。
報告№106-0025 報告№106-0518 | 分析№106-00118 分析№106-02993 | 106-02993 | 、汚染状態を確認する。分析の結果、を示す粘度、水分、全酸価、IR、RBOTの各データは良好でした。一方、計数汚染度がNAS級とやや高い値でした。光学顕微鏡写真で外部から混入したと思われる鉄錆、砂等の異物が多く確認されたことから、汚染度が高い原因は、外部から混入したと思われる異物の影響と考えられました。観察された外部混入異物は、採油が機器停止中に恒設ドレンラインから実施されているため、排油配管内部に堆積していた汚染粒子を採取した可能性があります。今回潤滑油を全量抜き取っておりますので、新油を充填する際にはフラッシングを念入りに実施することを推奨します。但し、光学顕微鏡写真の結果で微細な金属片も見られますので、念のため、今回試料油に対してフェログラフィーおよびSOAP／D－SOAPによる摩耗診断を追加実施されることを推奨します。尚、追加分析の実施で摩耗の発生が確認された場合、更油後も発生し続ける可能性があるため、機器運転再開後に再度分析を実施し、摩耗の発生状況を確認することが必要になる場合があります。
報告№108-0387 報告№108-5075 | 分析№108-02609 分析№108-02791 | 108-02791 | 初期試験を実施した結果、計数汚染度がNAS級と初期値としてはやや高い値となっています。摩耗粒子の形態観察で金属接触が厳しい場合に発生するシビア粒子がやや多く観察され、D－SOAPで鉄およびメタルの主成分である錫が検出されたことから、汚染度が高い要因は、摩耗によるものと考えられます。一方、観察された摩耗粒子から本試料には初期のなじみ摩耗が発生していたと考えられます。今回のようになじみ過程でシビア粒子が観察された場合は、なじみ過程が正常に終了していない場合があり、異常摩耗に進展することも懸念する必要があります。なじみ過程が正常な状態で終了した場合、シビア粒子は観察されることが少なく、従って、今回のなじみ過程では、局部的な金属接触がごく一部で発生したと考えられます。この接触が、既に正常な状態に推移しているか、或いは、進行しているのかを確認するため、ヶ月毎にあと回の初期試験を実施することを推奨します。尚、今後摩耗が進行した場合、軸受メタルの摩耗程度を評価する必要がありますので、次回分析時には、油量、メタルサイズ、回転数、直近のメタル交換からの運転時間、現在の使用油の使用時間をお知らせください。これらのことは、計数汚染度がNAS級と初期値としてはやや高い値であること異常摩耗の早期発見パラメータであるフェログラフィーのIs値がの乗と良好の範囲にあるものの、摩耗粒子の形態観察の結果、金属接触が厳しい場合に発生するシビア粒子がやや多く観察されたことD－SOAPの結果、鉄および軸受メタルの主成分である錫が検出されたこと以上のことから判断しています。
報告№4610 | 分析№099-03173 | 099-03173 | 本試料油は継続使用可能と判断します。粘度は良好と判断します。粘度はmm/sと新油値のmm/sに比較して、粘度変化率は％と当社推奨の管理目安内にあり、良好と判断します。水分は良好と判断します。水分はppmと当社推奨の管理目安内にあり、良好と判断します。全酸価は良好と判断します。全酸価は.mgKOH/gと新油値の.mgKOH/g以内にあり、良好と判断します。IRは新油に比較して変化はなく、良好と判断します。IRはチャートに示すように新油に比較して変化はなく、良好と判断します。計数汚染度は良好と判断します。計数汚染度はNAS級と前回のNAS級に比較して、ランク減少しており、且つ、当社推奨の管理目安以内にあることから、良好と判断します。重量汚染度は良好と判断します。重量汚染度は.mg/mlと当社推奨の管理目安以内にあり、良好と判断します。機器の潤滑状態潤滑状態は正常と判断します。SOAPの結果、外部から混入したと思われる亜鉛がppm、カルシウムがppm、ケイ素がppm検出されました。D－SOAPの結果、外部から混入したと思われるカルシウムが検出されました。摩耗の過酷度を示すフェログラフィーのIs値がのマイナス乗と正常な領域あり、潤滑状態は良好と判断します。
報告№108-0008 報告№108-0043 | 分析№108-00042 分析№108-00233 | 108-00233 | トライボ診断を実施し、、汚染度、潤滑状態を確認する。分析の結果、計数汚染度は当社推奨の管理限界値内にあるものの、～μmサイズの大型の粒子が多く観察されました。摩耗粒子とフィルタ表面の異物を観察した結果、鉄錆、砂が多く観察されたことから、大型の粒子の多い要因は、外部混入異物の影響と考えられました。今後、これらの異物が軸受摺動面に噛み込み摩耗が進行することが懸念されるため、夏期ピーク前に再度分析を実施し、汚染度および摩耗の進行状況を確認することを推奨します。これらのことは、計数汚染度は当社推奨の管理限界値内にあるものの、～μmサイズの大型の粒子が多いこと異常摩耗の早期発見パラメータであるフェログラフィーのIs値がの乗と良好の範囲にあるものの、摩耗粒子形態観察の結果、外部から混入したと思われる鉄錆、砂が観察されたことフィルタ写真でも鉄錆、砂が多く見られたこと以上のことから判断しました。
報告№106-4500 報告№106-6050 | 分析№106-00057 分析№106-01125 | 106-01125 | オーバーホールヶ月後に初期試験を実施した結果、前回に比較して計数汚染度の等級に変化はないものの、～μmサイズが倍に増加していました。更に、重量汚染度が.mg/mlからmg/mlに上昇し、当社推奨の管理限界値を超えていました。D－SOAPの結果で鉄がからに上昇し、フェログラフィーの摩耗粒子形態観察の結果で鉄系微粒子、高温、高圧下で発生するフリクションポリマが多く検出されたことから、汚染度が高い原因は、サーボシリンダ内壁やポンプなどで発生した摩耗粒子の増加とフリクションポリマの発生によるものと考えられました。現在のところ、計数汚染度はNAS級と良好の範囲にありますが、重量汚染度がmg/mlと管理限界値に到達しています。今後、更に汚染度が上昇し、バルブ類の動作障害やフィルタ、ストレーナ等の目詰まりの発生が懸念されるため、できるだけ早い時期に濾過を実施されることを推奨します。これらのことは、前回に比較して、計数汚染度の等級に変化はないものの、～μmサイズの粒子数が倍に増加し、重量汚染度がmg/mlと当社推奨の管理限界値に到達したこと異常摩耗の早期発見パラメータであるフェログラフィーのIs値がの乗とやや高く、摩耗粒子形態観察の結果、μm以下の鉄系粒子、フリクションポリマがやや多く観察されたことD－SOAPの結果、前回に比較して鉄がから検出されたこと以上のことから判断しました。
報告№108-0411 報告№110-00656 | 分析№108-02744 分析№110-003045 | 110-003045 | グリースの物理的性状グリースの物理的性状は、グリースの硬さや、徐々に温度を上昇させた恒温槽内でグリースが滴になって滴下する初滴温度、グリース中のスラッジの発生量などを判断パラメータに、ちょう度、滴点、全酸価、有機物・有機化合物として評価します。分析の結果、グリースの硬さを示すちょう度は、新グリース値のに比較してと当社推奨の管理上限値を超えていました。グリースが滴になって滴下するときの温度を示す滴点が新グリース値のに比較して本試料はと高いものの、劣化の兆候として現れる有機物・有機化合物が見られなかった。グリース中のスラッジの発生量を示す全酸価は、新グリース値の.mgKOH/gに対して.mgKOH/gと高いものの、有機物・有機化合物の結果でグリース中の油が劣化した場合に発生するカルボン酸の発生は確認されなかった。以上のように、グリースは劣化していないものの、軟化していることが分かりました。軟化したグリースを使用した場合、グリースの漏洩や軸受等で油膜切れが発生することが懸念されます。グリースを交換されることを推奨します。
報告№108-0204 報告№108-0208 | 分析№108-01503 分析№108-01523 | 108-01523 | 、汚染度、軸受の潤滑状態を確認する。分析の結果、異常摩耗の早期発見パラメータであるフェログラフィーのIs値がやや高いの乗となっていました。摩耗粒子の形態観察で異物の噛み込みにより発生する切削粒子、外部から混入したと思われる鉄錆、砂等がやや多く観察され、フィルタ表面の異物観察で鉄錆、樹脂等が観察されました。更にSOAP／D－SOAPで鉄、鉛、銅が検出されたことから、Is値が高い要因は、軸受および鉛・銅を使用した箇所の摩耗と採油の影響によるものと考えられました。今回の採油は対象設備の停止中に排油口から採油を実施しているため、これらの異物は、排油口配管内部に残留していた汚染物が検出された可能性が高いと思われます。観察された摩耗粒子の形態は切削摩耗であり、異物が混入していない状態に比較して、摩耗進行速度が速く注意が必要です。転がり軸受の場合、分の程度に寿命が低下することが知られています。今後、更に摩耗が進行し、転がり軸受の寿命の指標となるフレーキングに進展することが懸念されるため、油槽内を清掃されることを推奨します。一方、を示す粘度、水分、全酸価、IR、RBOTの各データは良好の範囲にあることから、この油は継続使用可能と判断します。尚、上述しましたように、今回の採油は停止中の採油であるため、運転中の採油に比較して汚染度は高目に出ている可能性があります。採油は、粒子の沈降の影響を少なくすることが重要であり、そのため油中粒子が均一な分散状態で実施されることを併せて推奨します。
報告№109-09136 報告№112-00537 | 分析№109-001160 分析№112-002206 | 112-002206 | 潤滑油は継続使用が可能であるものの、RBOT値がminを切っており、酸化防止剤が減少していることが確認されました。継続使用した場合、酸化防止剤が減少することで基油の劣化に進展することが予想されるため、今回の採油後に更油を実施していなければ更油を推奨します。粘度、全酸価、IRの各データは良好でした。RBOTRBOTの結果、minと当社推奨の管理限界値以上にあるものの、酸化防止剤の残存量は%と低下していました。水分は良好でした。
報告№109-09094 報告№112-00124 | 分析№109-000872 分析№112-000454 | 112-000454_date121122 | 潤滑油は継続使用可能な状態にあると判断します。は良好でした。尚、RBOTは管理基本値に比較して大きな値であり減少傾向は確認されませんでした。このことから、更油から今回採油までのヶ月間で酸化防止剤の消耗は確認されていないことから、使用条件が同様であれば定検周期のヶ月は使用できる可能性が高いと判断します。≪状態監視とパラメータ≫分析の目的および各分析のパラメータは以下の通りです。特性低下目的：油の分析結果から、や劣化傾向ならびに添加剤の消耗程度、残存寿命などを確認する。粘度JISK酸価JISK赤外線吸収スペクトルJISK酸化安定度試験JISK汚染目的：油の分析結果から、砂塵あるいは水・異種油などによるや、異物混入の有無を確認する。水分JISK計数汚染度JISB重量汚染度JISB光学顕微鏡観察摩耗目的：油中の摩耗粒子を分析する事により、回転・摺動部の潤滑状態、摩耗劣化の程度、余寿命などを解析する。摩耗診断電子顕微鏡観察JISKX線マイクロアナリシス油中金属濃度JISK≪分析結果≫特性低下粘度：良好粘度値mm/sの管理基本値.mm/sに対する変化率は-.％であり、○○管理限界値±％以内に留まっています。酸価：良好酸価.mgKOH/gは管理基本値の.mgKOH/g以内にあることから、問題は無いと判断します。赤外線吸収スペクトル：良好酸化安定度試験：良好酸化安定度試験の結果、数値minは○○管理限界値min以上に留まっており、現時点での使用は可能と判断します。汚染水分：良好水分値.ppmは○○管理限界値以内に留まっています。計数汚染度：今回は実施していません。重量汚染度：今回は実施していません。光学顕微鏡観察：今回は実施していません。摩耗摩耗診断電子顕微鏡観察・X線マイクロアナリシス：今回は実施していません。油中金属濃度：今回は実施していません。
報告№109-09448 報告№109-09448 | 分析№109-002816 分析№109-002816 | 109-002816 | 摩耗状態異常摩耗の早期発見パラメータであるフェログラフィーのIs値は、潤滑状態が厳しい状態にあることを示すの乗ですが、点検を要する摩耗粒子が観察されておらず、現在のところ継続使用は可能な状態にあると判断できます。この状態で検出された油中金属は、その多くが鉄であり、これらは摩耗粒子の観察結果から疲労摩耗であることが分かりました。疲労摩耗は、スパイラルベベルギヤの歯面で発生していると推定されますが、発生箇所が歯面の微小領域であることから、現在のところ、継続使用は可能と判断できます。バックラッシ減速機の構造から、最も負荷が大きく、摩耗が進行しやすい箇所をスパイラルベベルギヤとスパイラルベベルピニオンと推定し、この部分のバックラッシを求めました。更油後の稼働時間が不明であったため、更油後の稼働時間を時間と仮定してバックラッシを計算しました。その結果、減速機のギヤ歯面に摩耗が集中していたと仮定した場合、バックラッシの増加は初期値からμm増加したと推定されました。バックラッシ増加分の上限値はメーカにより差異はあるものの、当社が推奨するバックラッシは一般に推奨されるμmを目安にしており、今回のデータはこの値に比較して十分に小さい値であることがわかります。汚染度計数汚染度がNAS級以上と汚染されていました。汚染度が高い要因は、摩耗によるものと思われます。を示す粘度、水分、全酸価、IRの各データは良好でした。結論ゲート機器の潤滑箇所の摩耗診断分析結果から摩耗が発生している箇所はギヤ歯面であり、摩耗形態は疲労摩耗であることが分かりました。この摩耗形態は、ギヤ歯面に荷重が繰り返しかかることにより、歯面の表面下で材料が疲労して剥離します。歯面に加わる荷重が過大である場合、観察される摩耗粒子は今回より大きな粒子が発生します。分析結果から推定されたバックラッシの増加分はμmでしたが、このバックラッシは、一対の歯車の噛み合いを円滑にするための、ピッチ円周上での歯面間の遊びです。この値が過大になると振動や騒音の原因となるため、ギヤの摩耗状態を判断するためには重要なパラメータです。今回観察された摩耗粒子は、μmサイズの微小な粒子が支配的であることから、バックラッシの値は小さいと判断できます。バックラッシの計算時に仮定した稼働時間や歯幅などの数値が正確であれば、本減速機は継続使用可能と判断できます。整備の必要な箇所の検討整備が必要な箇所は、本分析結果から確認されませんでした。しかし、分析結果から僅かではありますがギヤの摩耗が進行していることが確認されていますので、今後は定期的に潤滑油分析を実施し、その結果から摩耗の進行状況を確認することにより、整備の必要の有無を監視する方法が有用と思われます。潤滑油の劣化度診断一般的に潤滑油が劣化した場合、油の外観は黒褐色になり、粘度や全酸価が上昇しスラッジ等が発生します。また、その過程では劣化の兆候を示すカルボン酸の吸収がIRで確認できます。今回のは、全てのデータが良好の範囲にあり、潤滑油の劣化は確認されなかったことから、継続使用可能であり、交換の必要はないと判断します。潤滑管理の方法現在の潤滑油は年使用していますが、年間使用したにもかかわらず劣化が確認されなかったことから、本設備の潤滑油は少なくても更油後年間は使用できることが分かりました。潤滑油の交換時期の判断は、今回の分析だけでは予測することは困難ですが、定期的に分析を実施し、その結果の傾向から劣化の進行状況を確認することで容易に可能になります。計数汚染度は当社推奨の管理限界値を超えていることから、濾過や更油により汚染度を改善されることを推奨します。現在のところ潤滑部は継続使用可能な状態にあると思われますが、今後は疲労摩耗が進行する場合がありますので、定期的に分析を実施し、摩耗の進行状況を確認されることを推奨します。次回分析の時期を理論的に求めたところ、最短で約時間となります。この時間は、油中汚染物が均一になるために必要とする時間であり、この時間を経過すれば、再分析の結果から状態の傾向を確認することが可能となりますので、これを参考に次回分析時期を検討されることを推奨します。尚、定期的な分析を実施する際には、に関する分析項目の実施を推奨します。今回の分析結果からは、油劣化の進行は確認されていませんが、定期的な分析により潤滑油の交換時期を管理することが可能となります。は良好と判断します。粘度粘度は.mm/sと新油値.mm/sに比較して、粘度変化率は-.％で、当社推奨の管理限界値である±％以内にあり、良好と判断します。水分は.ppmと当社推奨の管理限界値の以下にあり、良好と判断します。全酸価全酸価は.mgKOH/gと新油値.mgKOH/gに比較して高いものの、IRの結果で油劣化の兆候を示すカルボン酸の吸収が確認されていないことから、良好と判断します。IRIRの結果、油劣化の兆候を示すカルボン酸の吸収が確認されていないことから、良好と判断します。計数汚染度は当社推奨の管理限界値を超えていました。計数汚染度計数汚染度はNAS級以上と当社推奨の管理限界値のNAS級を超えていました。重量汚染度はmg/mlでした。機器の潤滑状態摩耗粒子の形態観察の結果、疲労摩耗粒子が比較的多く観察されました。SOAPによる油中金属濃度SOAPによる油中金属濃度の結果、鉄、油の添加剤成分であるリン、外部から混入したと思われるアルミニウム、ケイ素、ナトリウムが検出されました。SOAPによる油中金属濃度SOAPによる油中金属濃度の結果、鉄、外部から混入したと思われるカルシウム、アルミニウム、ナトリウムが検出されました。摩耗粒子診断異常摩耗の早期発見パラメータであるIs値がの乗と厳しい範囲にあり、摩耗粒子の形態観察の結果、疲労摩耗粒子が比較的多く観察されました。
報告№106-0386 報告№106-0386 | 分析№106-02123 分析№106-02123 | 106-02123 | 号ガスエンジン発電機の軸受が損傷し、軸受の取替を実施してヶ月が経過した。トライボ診断を実施し、、汚染状態、潤滑状態を確認することを目的とした。今回の採油は主機停止中にドレンプラグから実施しているため、採油時にL廃油したとしても、廃油系統のドレン付近に沈降している汚染の影響があり、油循環中の採油に比較して油中粒子の沈降の影響で高濃度になっている部分を採油していると考えられます。したがって、油が循環している状態で採油を実施した場合に比較して、分析データが高くなり、異常な状態と判断してしまう可能性があります。以上の想定から今回の分析結果を検討しました。分析の結果、計数汚染度がNAS級と初期値としてはやや高い値でした。摩耗粒子形態観察で銅合金が多く観察され、D－SOAPで銅、亜鉛が検出されたことから、汚染の要因は、オイルリングの摩耗によるものと考えられました。今後、オイルリングにより潤滑油を適正にかきあげることが出来なくなるなどの原因で油膜切れを発生させることが懸念されるため、日常点検の際にオイルリングの回転状況を確認するとともに、ヶ月後に再度分析を実施し、摩耗の進行状況を確認されることを推奨します。これらのことは、計数汚染度がNAS級とやや高いこと異常摩耗の早期発見パラメータであるフェログラフィーのIs値が.と良好の範囲にあるものの、摩耗粒子形態観察の結果、銅合金が多く観察されたことD－SOAPの結果、オイルリングの主成分である銅、亜鉛が検出されたこと以上のことから判断しました。尚、今回の分析結果の信頼性は、適正な採油条件に比較してやや低いと思われます。次回採油時には粒子の沈降の影響を極力抑え、油中粒子が均一な分散状態に近い状態で採油が実施できるように、主機運転中、または停止直後に採油を実施されることを推奨します。は良好と判断します。粘度は良好と判断します。粘度はmm/sと新油値mm/sに比較して、粘度変化率は+％で、当社推奨の管理限界値である±％以内にあり、良好と判断します。水分は良好と判断します。水分はppmと当社推奨の管理限界値の以下であり、良好と判断します。全酸価は良好と判断します。全酸価はと新油値.mgKOH/g以内にあり、良好と判断します。IRの結果、良好と判断します。IRの結果、油劣化の兆候を示すカルボン酸の吸収が確認されていないことから、良好と判断します。計数汚染度はやや高い値でした。計数汚染度はやや高い値でした。計数汚染度はNAS級と当社推奨の管理限界値のNAS級以内にあるものの、やや高い値でした。重量汚染度は良好と判断します。重量汚染度はmg/mlと当社推奨の管理限界値のmg/ml以内であり、良好と判断します。機器の潤滑状態摩耗粒子形態観察で銅合金が多く観察されました。SOAPの結果は良好です。SOAPの結果、亜鉛がppm検出されました。軸受の摩耗を示す錫は検出されていないことから、良好と判断します。D－SOAPの結果は良好です。D－SOAPの結果、鉛が、銅がppm、亜鉛が、外部から混入したカルシウムが、ナトリウムが検出されました。軸受の摩耗を示す錫は検出されていないことから、良好と判断します。フェログラフィーの結果、銅合金が多く観察されました。異常摩耗の早期発見パラメータであるフェログラフィーのIs値が.と良好の範囲にあるものの、摩耗粒子形態観察の結果、銅合金が多く観察されました。
報告№108-5065 報告№108-5065 | 分析№108-02443 分析№108-02443 | 108-02443 | トライボ診断の結果、泡立ち試験を除く項目は良好です。泡立ち試験の結果は、一般的には消泡性能が低くいと判断できる値の-ですが、新油値の-と同レベルにあったため、良好と判断します。機器の潤滑状態潤滑状態指数はのマイナス乗と濾過設備のない機器であれば正常な潤滑状態にあると判断できますが、ギヤボックスの油系統にはインラインフィルタとオフラインフィルタがあり、μmサイズ以上の粒子の大部分は捕捉され、異常な摩耗状態が発生したとしても正常な潤滑状態にあると誤認してしまう可能性があります。そこで、フィルタが設置されていない場合の潤滑状態を、一般的なフィルタの効率である.と仮定し、粒子の発生状況から潤滑状態を推定しました。その結果、ギヤは継続使用可能な状態にあると思われますが、潤滑状態指数はやや厳しい状態にあるの乗領域にあると推定できました。推定結果は、フィルタの濾過効率を仮定して求めたものですが、フィルタがない状態では油中の粒子濃度は現在より高いことは明らかです。そのためヶ月後に再度分析を実施し、摩耗進行の有無をチェックすることを推奨します。尚、フィルタの捕捉の影響による誤認を避けるため、これまでの採油箇所に加え、インラインフィルタやオフラインフィルタの捕捉物も分析し、その結果から潤滑状態を評価することを提案します。フィルタ捕捉物の分析を実施する際には、フィルタ使用時間の情報をご提供いただけますようお願い致します。泡立ち試験の結果、消泡性能が低いと判断できる値であるものの、新油と同レベルにあると判断します。粘度は良好。粘度は.mm/sと新油値mm/sに比較して、粘度変化率は-.％で、当社推奨の管理限界値である±％以内にあり、良好と判断します。粘度は.mm/sです。粘度は.mm/sです。粘度指数はです。粘度指数はです。泡立ち試験は-です。泡立ち試験は-と新油と同レベルにあり、消泡性能が新油と同レベルにあると判断します。水分は良好。水分はppmと当社推奨の管理限界値の以下であり、良好と判断します。全酸価は良好。全酸価はmgKOH/gと新油値mgKOH/g以内にあり、良好と判断します。機器の潤滑状態精密な濾過設備がない機器であれば、潤滑状態指数は正常の範囲にあると判断します。潤滑状態指数は正常の範囲にあると判断します。異常摩耗の早期発見パラメータである潤滑状態指数がのマイナス乗と、精密な濾過設備がない機器であれば、潤滑状態指数は正常の範囲にあると判断します。
報告№109-09136 報告№112-00541 | 分析№109-001160 分析№112-002243 | 112-002243_date130403 | グリースグリースの酸化劣化はありませんが、ちょう度の上昇が確認されました。また、IRの結果、異種グリースの混入、またはグリース名の誤りなどが考えられますので、以下の対策を推奨します。軸受は継続使用可能な状態にあると判断します。但し、将来的な摩耗進行の有無を確認するためにも傾向監視を継続することが有効です。異種グリースの混入およびグリース名の確認分析データから新グリースと一致しないデータが確認されたことから、異種グリースの混入またはグリース名が違っている可能性があります。グリースは設備の条件にあった適正な性能のものを使用することが重要であるため、異種グリースの混入の有無、グリース名を再確認することを推奨します。新グリースの入替または適時給脂ちょう度の上昇がみられ、グリースが軟化していることが確認されました。今後、グリースの漏洩や油膜切れの発生が懸念されるため、新グリースの入替または適時給脂されることを推奨します。定期的な分析定期的に分析を実施することにより、データの変化から異常の兆候を早期に発見することが可能となります。また、今回は対象設備の初回分析であるため、あと最低でも回分析を実施し、分析データの変化を確認することを推奨します。尚、分析結果からSOAP-Tの鉄濃度が比較的高く、摩耗の進行が懸念されるため、出来るだけ早めに回目の分析を実施することを推奨します。グリースの物理的性状グリースの酸化劣化はありませんが、ちょう度は当社推奨の管理限界値を超え、IRで新グリースと使用グリースのスペクトルパターンは一致していない箇所が確認されました。ちょう度ちょう度は、と当社推奨の管理上限値のより高くなっており、グリースが軟化していることが分かりました。軟化したグリースを使用した場合、グリースの漏洩や軸受等で油膜切れが発生することが懸念されます。滴点滴点は、と新グリース値に比較して低いものの、良好と判断します。酸価は、mgKOH/gと新グリース値mgKOH/g以下であり、良好と判断します。水分は、.％でした。グリースの水分濃度は一般的に.～％が適正であるため、良好と判断します。IRIRチャートの結果、新グリースと使用グリースのスペクトルパターンは一致していない箇所が確認されました。はフェログラフィーおよびSOAP-Tの結果から総合的に判断した結果、継続使用は可能ですが、機器の機能を保持するためにも傾向管理が有用と考えます。フェログラフィー【定性分析：摩耗粒子および摩耗形態観察】観察された代表的な摩耗粒子は、以下の通りでした。正常な摩耗粒子・潤滑状態が正常なマイルド摩耗により発生。Iカップリング発光分光分析【SOAP-T】検出された金属元素から発生箇所を推定すると、以下の通りでした。鉄、アンチモン、ニッケル、錫・軸受等鉛、リン、亜鉛、カルシウム、アルミニウム、ナトリウム、マグネシウム・添加剤、増ちょう剤鉄以外に、アンチモン、錫が比較的高い値でした。これらの元素が含まれている材質は、以下の点が考えられます。一般にすべり軸受に使用されるホワイトメタル転がり軸受の保持器で使用されるアルミ合金以前使用していたグリースが使用グリースと混合した一般にすべり軸受に使用されるホワイトメタルがありますが、本軸受は転がり軸受であり、図面から材質でホワイトメタルを使用している箇所は確認されませんでした。転がり軸受にアルミ合金が使用されていれば、アルミニウムと共に錫が検出されますが、アルミニウム濃度は、保持器の主成分にしては濃度が低すぎることから、検出された元素は保持器が摩耗したものである可能性は低いと考えられました。グリースは流動性が低く、新グリースを補給しても油槽内にある全てのグリースが入れ替わることは困難であることから、今回使用されているグリースに入っていない成分が検出された要因は、以前使用していたグリースに含まれていた金属成分が、今回の使用グリースと混合して検出されたか、或いは、IRの結果で新グリースのIRスペクトルと一致しない箇所が確認されていることから、異種グリースの混入、またはグリース名の誤りなどが考えられます。尚、アンチモンは、未使用グリースから高濃度で検出されていることから、グリースの添加剤として最初から入っているものと思われます。
報告№108-5064 報告№108-5064 | 分析№108-02431 分析№108-02431 | 108-02431 | トライボ診断の結果、粘度、泡立ち試験を除く項目は良好です。粘度は.mm/sと新油値mm/sに比較して、粘度変化率は-％で、当社推奨の管理限界値である±％を超えています。今後、粘度の低下により油膜切れが発生し、金属接触が発生することが懸念されるため、更油を実施することを推奨します。泡立ち試験の結果は、一般的には消泡性能が低くいと判断できる値の-ですが、新油値の-と同レベルにあったため、良好と判断します。機器の潤滑状態潤滑状態指数はのマイナス乗と濾過設備のない機器であれば正常な潤滑状態にあると判断できますが、ギヤボックスの油系統にはインラインフィルタとオフラインフィルタがあり、μmサイズ以上の粒子の大部分は捕捉され、異常な摩耗状態が発生したとしても正常な潤滑状態にあると誤認してしまう可能性があります。そこで、フィルタが設置されていない場合の潤滑状態を、一般的なフィルタの効率である.と仮定し、粒子の発生状況から潤滑状態を推定しました。その結果、ギヤは継続使用可能な状態にあると思われますが、潤滑状態指数は摩耗がやや厳しい状態であるの乗領域にあると推定できました。推定結果は、フィルタの濾過効率を仮定して求めたものですが、フィルタがない状態では油中の粒子濃度は現在より高いことは明らかです。そのためヶ月後に再度分析を実施し、摩耗進行の有無をチェックすることを推奨します。尚、フィルタの捕捉の影響による誤認を避けるため、これまでの採油箇所に加え、インラインフィルタやオフラインフィルタの捕捉物も分析し、その結果から潤滑状態を評価することを提案します。フィルタ捕捉物の分析を実施する際には、フィルタ使用時間の情報をご提供いただけますようお願い致します。粘度は当社推奨の管理限界値に超えています。泡立ち試験の結果、消泡性能が低いと判断できる値であるものの、新油と同レベルにあると判断します。粘度は当社推奨の管理限界値を超えています。粘度は.mm/sと新油値mm/sに比較して、粘度変化率は-％で、当社推奨の管理限界値である±％を超えています。粘度は.mm/sです。粘度は.mm/sです。粘度指数はです。粘度指数はです。泡立ち試験は-です。泡立ち試験は-と新油と同レベルにあり、消泡性能が新油と同レベルにあると判断します。水分は良好。水分は.ppmと当社推奨の管理限界値の以下であり、良好と判断します。全酸価は良好。全酸価はmgKOH/gと新油値mgKOH/g以内にあり、良好と判断します。機器の潤滑状態精密な濾過設備がない機器であれば、潤滑状態指数は正常の範囲にあると判断します。潤滑状態指数は正常の範囲にあると判断します。異常摩耗の早期発見パラメータである潤滑状態指数がのマイナス乗と精密な濾過設備がない機器であれば、潤滑状態指数は正常の範囲にあると判断します。
報告№102-0065 | 分析№102-00495 | ○○102-00495 | は良好と判断します。粘度は良好と判断します。粘度はmm/sと新油値mm/sに比較して、粘度変化率は-％で、当社推奨の管理目安である±％以内にあり、良好と判断します。水分は良好と判断します。水分はppmと当社推奨の管理目安の以下であり、良好と判断します。全酸価は良好と判断します。全酸価は.mgKOH/gと新油値.mgKOH/gに比較して、変化はなく、良好と判断します。IRの結果、良好と判断します。IRの結果、IRチャートに示すように新油に比較して変化はなく、良好と判断します。計数汚染度が、前回のNAS級から今回NAS級にヶ月間でランク上昇しました。計数汚染度は良好と判断します。計数汚染度はNAS級と当社推奨の管理目安のNAS級以下であり、良好と判断します。重量汚染度は良好と判断します。重量汚染度は.mg/mlと当社推奨の管理目安のmg/ml以下であり、良好と判断します。機器の潤滑状態軸受の潤滑状態は正常と判断します。但し、外部から混入した異物がやや多く見られています。樹脂軸受は、外部混入の異物を可能な限り避ける必要があります。今後これらの異物が軸受摺動面に噛み込み、摩耗を進行させる可能性があるため、ヶ月後に再度分析を実施し、摩耗の進行状況を確認されることを推奨します。SOAPの結果は良好です。SOAPの結果、油の添加剤成分であるリンがppm、バリウムがppm検出されました。D－SOAPの結果は良好です。軸受の摩耗を示すモリブデンは検出されず、良好と判断します。フェログラフィーの結果は良好です。摩耗の過酷度を示すフェログラフィーのIs値がのマイナス乗と低く、且つ、観察された摩耗粒子は非常に少なく、軸受の潤滑状態は良好と判断します。
報告№109-09136 報告№112-00450 | 分析№109-001160 分析№112-001897 | 112-001897 | 分析の結果、グリース中には、切削粒子と呼ぶ、異物により切削された摩耗粒子が観察されました。切削摩耗は、摩耗速度の早い摩耗形態として知られています。切削粒子が発生するのは、グリース中に異物が入ることによるものであることが多く、そのため、給脂作業を行う際の、作業環境、器具の清浄度管理を徹底することが必要です。尚、可能であれば、グリースを入れ替えるなどの措置を推奨します。軸受は、現時点では直ちに損傷に至るとは考えられませんが、今後も切削摩耗の進行を傾向監視するため、以下の対策を推奨します。定期的な分析今後懸念される切削摩耗の進行を監視するため、定期的に分析を実施することを推奨します。はフェログラフィーおよびSOAP／D-SOAPの結果から総合的に判断した結果、やや厳しい状態にあると考えられます。フェログラフィー【定性分析：摩耗粒子および摩耗形態観察】分析結果から比較的多く観察された粒子は、以下の通りでした。正常な摩耗粒子・潤滑状態が正常なマイルド摩耗により発生。切削粒子・異物や金属表面の微小突起による切削摩耗により発生。観察された摩耗粒子の中でも切削粒子は、注意が必要です。摩耗形態の中でも切削摩耗は摩耗進行速度が速く、転がり軸受でこの摩耗形態が発生した場合には寿命が分の程度に低下することも知られており、切削摩耗により生じた軌道面の損傷が起点となって、転がり軸受の寿命となるフレーキングに進展することから、傾向監視が必要です。Iカップリング発光分光分析【SOAP／D-SOAP】検出された金属元素から発生箇所を推定すると、以下の通りでした。鉄、錫・軸受等リン、亜鉛、カルシウム、バリウム、ナトリウム・添加剤、増ちょう剤、外部混入異物SOAP/D-SOAPの結果、鉄が非常に高い値でした。軸受軌道面では局部的な油膜切れによる金属接触が発生しいていると推定されます。グリースのちょう度、滴点、酸価、IRの各データは良好でした。水分はppmでした。新グリース値のppmに比較して高いものの、グリースの水分は一般に.～%程度が適正であることから、問題はないと思われます。
報告№101-6210 | 分析№101-02552 | 101-02552 | 初期試験を実施した結果、計数汚染度、フェログラフィーを除く項目は良好であった。計数汚染度がNAS級と管理限界値内にあるものの、初期としては高い値であった。又、粒子数を詳細にみると～μmレンジでNAS級になっており、大型の粒子が多いことが確認された。一方、フェログラフィーの結果、摩耗の過酷度を示すIs値は良好の範囲にあるものの、摩耗粒子の形態観察の結果、μmを超える大型の金属粒子が見られた。この大型粒子の形態は、金属同士が接触して発生する凝着摩耗と呼ばれる摩耗形態が発生した場合に見られる形態で、注意が必要。巡視などで軸受温度に変化が認められず、また、ラビリンス接触部に異常がない場合は、過去に配管工事などで混入した可能性も考えられる。念のため、巡視の際に軸受温度変化やラビリンス周辺の確認をお願いします。尚、今後、これらの汚染粒子が軸受摺動面に噛み込み、摩耗が進行する場合があるため、ヶ月後に必ず回目の初期試験を実施し、摩耗の進行状況を確認されることを推奨する。
報告№106-4500 報告№106-0050 | 分析№106-00057 分析№106-00280 | 106-00280_変更 | 分析の結果、本軸受は、油膜切れで発生した摩耗粒子と異物の噛み込みによる摩耗粒子が観察されていますが、軸受の使用限界を示す摩耗粒子が観察されていない事から継続使用は可能と判断できます。但し、中間軸受－駆動側と同様、摩耗により発生した傷が起点となって疲労摩耗に進展することが懸念されるため、今後は年に度トライボ診断を実施し、摩耗の進行状況を確認することを推奨します。SOAPの結果でナトリウム、マグネシウム、D－SOAPの結果でナトリウムが検出されていますが、ナトリウムは、海水が混入した場合とグリース成分であった場合に検出されます。海水混入とグリース成分のいずれであるかを判断するたには、新グリースデータとの比較が必要ですので補充用の新グリースをご提供下さい。尚、報告書の管理表中に示しているSOAP／D-SOAPは、グリース潤滑の場合、摩耗粒子が均一に分散していないため、測定値が大きく変動することがありますので参考値としてのデータである事をご承知おき下さい。
|  | 113-001520 | 分析の結果、油中の汚染度が高い値でした。但し、今回の採油条件はデータが高濃度に出る可能性があるため、汚染度が高くなっている可能性があります。軸受ポンプ外軸受は使用可能な状態であり、分解点検で軸受部品を交換する必要はないと判断します。定期的なトライボ診断実施今後の適切な分解点検時期を見出すためにも、定期的な分析による傾向監視により軸受の潤滑と摩耗の進行状態を確認するよう推奨します。最適な採油方法本試料油は、機器停止中にドレン口から採油されているため、分析データが高濃度に出ていると推定されます。正確なデータによる診断を行うためにも、今後の採油は、極力運転中もしくは停止直後の油槽中層部から実施されることを推奨します。は良好でした。粘度粘度は、mm/sと新油値のmm/sに比較して粘度変化率が+.％となっており、当社推奨の管理限界値である±％以内にあり、良好と判断します。水分は.ppmと当社推奨の管理限界値以下にあり、良好と判断します。酸価・IR酸価劣化の進行度は、酸価およびIRの結果から総合的に判断します。酸価は、.mgKOH/gと新油値.mgKOH/g以下であり、IRの結果で油劣化の兆候を示すカルボン酸の吸収が確認されていないことから、油は劣化していないと判断します。計数汚染度、重量汚染度が当社推奨の管理限界値を超えていました。フィルタ表面の異物観察で金属片、粘ちょう物、鉄錆、砂等が観察されたことから、汚染度が高い要因は、摩耗、スラッジ、外部混入異物の影響と思われます。計数汚染度計数汚染度はNAS級以上と当社推奨の管理限界値NAS級を超えていました。重量汚染度は.mg/mlと当社推奨の管理限界値mg/mlを超えていました。光学顕微鏡写真重量汚染度で濾過したフィルタ表面上の夾雑物を光学顕微鏡で観察した結果、金属片、スラッジ、鉄錆、砂等が観察されました。はフェログラフィーおよびSOAP-Tの結果から総合的に判断した結果、継続使用は可能ですが、今後の機器の機能を確認するためにも傾向管理が有用と考えます。フェログラフィー【定量分析：Is値】Is値は異常摩耗の早期発見パラメータのつで、摩耗粒子を定量化するために用います。今回のIs値は、の乗とやや高い値でした。フェログラフィー【定性分析：摩耗粒子および摩耗形態観察】分析結果から観察された代表的な粒子は、以下の通りでした。正常な摩耗粒子・潤滑状態が正常なマイルド摩耗により発生。シビア粒子・潤滑状態がやや厳しい凝着摩耗により発生。金属潤滑部が局部的に油膜切れを起していると考えられます。黒錆・潤滑状態がやや厳しい凝着摩耗により発生。局部的に金属接触が厳しく、且つ、高い摩擦熱が発生していると考えられます。観察された摩耗粒子の中でもシビア粒子、黒錆は、将来的な摩耗の進行に繋がる可能性を示唆しているため、傾向監視が必要と思われます。シビア粒子は、凝着摩耗に分類されます。この摩耗粒子は、潤滑部で凝着、破断を繰り返し、この過程で生じる移着粒子が成長して摩耗粒子となります。そのため、潤滑部では局部的に油膜切れが発生していることを示しています。この状態が継続した場合、摩耗粒子のサイズは徐々に大型化していき、設備の損傷に至る場合がありますので、傾向監視が必要です。黒錆は、凝着摩耗に分類されます。この摩耗粒子は、油膜切れによる潤滑部での金属同士の接触時に起こる高い摩擦熱によって鉄が酸化され発生します。この状態が継続した場合、潤滑部で焼付が発生し、設備の損傷に至る場合があります。Iカップリング発光分光分析【SOAP-T】検出された金属元素から発生箇所を推定すると、以下の通りでした。鉄、鉛、銅、クロム、アンチモン、錫、亜鉛・軸受等リン、カルシウム、アルミニウム、ナトリウム、マグネシウム、モリブデン・外部混入異物鉛を使用した箇所の溶出・摩耗SOAP-Tで鉛がppm検出されたことから、潤滑系統内で鉛を使用した箇所の溶出、摩耗が発生している可能性があります。今後、別紙鉱油の酸化に対する金属触媒の影響に示すように濃度の増加に伴い酸化速度が速まることが懸念されます。
報告№106-4509 報告№106-4509 | 分析№106-00254 分析№106-00254 | 106-00254 | 提供情報にストレーナサイズが不明となっていたため、ストレーナの影響を織り込んだ診断を行う事は出来ないが、使用されているストレーナサイズが一般的に使用される数μmレベルの精密なストレーナであった場合、添加剤が劣化してスラッジ化したものが認められるため、ストレーナ目詰まりの原因となる可能性が考えられた。尚、摩耗粒子の観察結果から、増速機の潤滑状態は良好であると判断できた。分析の結果、重量汚染度がmg/mlと＃－と同程度の高い値を示していた。重量汚染度の上昇原因となっている汚染物は、＃－同様に添加剤成分のモリブデン、マグネシウム、亜鉛、リンがスラッジとして析出し、これに摩耗で発生した鉄、銅などが混合して粘性のあるスラッジになっていると推定された。尚、計数汚染度が前回今回ともにNAS級と変化はないものの、重量汚染度がmg/mlからmg/mlに.倍に増加していた。これは、油中金属濃度の結果、鉄濃度の増加割合に比較して、添加剤成分のモリブデン、マグネシウム、亜鉛、リンの増加割合が大きく、重量汚染度が増加した要因はスラッジの増加によるものと思われた。これらのことは、異常摩耗の早期発見パラメータである潤滑状態指数はの乗とやや高いものの、摩耗の形態はマイルド摩耗と呼ぶ比較的小さな粒子が大勢を占めること計数汚染度は良好の範囲にあるものの、重量汚染度がmg/mlと高い値を示し、フィルタ表面が茶褐色になっていること油中金属濃度の結果、ギヤやベアリングなどの鉄系材料の摩耗、モリブデン、マグネシウム、亜鉛、リンなどの添加剤の析出が検出されたこと以上のことから判断した。
|  | 112-002102 | 潤滑油および対象設備は継続使用可能な状態にあると判断します。但し、今後も摩耗の進行を傾向監視するため、以下の対策を推奨します。定期的な分析今後懸念される凝着摩耗の進行を監視するため、定期的に分析を実施することを推奨します。はフェログラフィーおよびSOAPの結果から総合的に判断した結果、やや厳しい状態にあると考えられます。フェログラフィー【定量分析：Is値】Is値は異常摩耗の早期発見パラメータのつで、摩耗粒子を定量化するために用います。今回のIs値はの乗とやや高い値でした。フェログラフィー【定性分析：摩耗粒子および摩耗形態観察】分析結果から比較的多く観察された粒子は、以下の通りでした。正常な摩耗粒子・潤滑状態が正常なマイルド摩耗により発生。シビア粒子・潤滑状態がやや厳しい凝着摩耗により発生。金属潤滑部が局部的に油膜切れを起していると考えられます。フリクションポリマ・局部的に高圧・高温となる場合に発生。観察された摩耗粒子の中でもフリクションポリマは、注意が必要です。フリクションポリマは、潤滑油が摺動面に押し込められ高圧状態になると同時に、圧縮熱により高温状態になった結果、基油自身が重合反応を起こし生成することが知られています。そのため、高圧高温状態の解消がなされなければ、潤滑油の劣化が進行し、粘度上昇に因る潤滑異常に進展する場合があります。Iカップリング発光分光分析【SOAP】検出された金属元素から発生箇所を推定すると、以下の通りでした。鉄、ニッケル・エンジン部品リン、亜鉛、カルシウム、マグネシウム・添加剤アルミニウム・外部混入異物粘度、水分、塩基価、IR酸化度の各データは良好でした。
報告№109-09438 報告№109-09438 | 分析№109-02746 分析№109-002746 | 109-002746 | 結論本設備は油量がLと少ないため、今回の採油で潤滑油中に含んでいた水分はほぼ除去されたと思われます。しかし、更油を実施しただけでは、油槽底部に水分が残留している場合があるため、油槽内の潤滑油を全て抜き取り、油槽内を清掃してから新油を充填することを推奨します。更油時に充填する新油は、精密な濾過機などにより汚染度をNAS級程度まで清浄にしてから使用されることを併せて推奨します。水分が当社推奨の管理限界値を大きく超えていました。粘度粘度はmm/sと新油値mm/sに比較して、粘度変化率は+％で、当社推奨の管理限界値である±％以内にあり、良好と判断します。水分はppmと当社推奨の管理限界値のを超えていました。全酸価全酸価は.mgKOH/gと新油値.mgKOH/g以内にあり、良好と判断します。IRIRの結果、油劣化の兆候を示すカルボン酸の吸収が確認されていないことから、良好と判断します。重量汚染度は当社推奨の管理限界値を超えていました。計数汚染度計数汚染度は水分の影響でセンサーエラーを起こし、測定不能でした。重量汚染度はmg/mlと当社推奨の管理限界値のmg/mlを超えていました。機器の潤滑状態摩耗粒子の形態観察の結果、外部から混入したと思われる鉄錆、砂等が比較的多く観察されました。SOAPによる油中金属濃度SOAPによる油中金属濃度の結果、金属元素は検出されませんでした。SOAPによる油中金属濃度SOAPによる油中金属濃度の結果、鉄、鉛、外部から混入したと思われるリン、亜鉛、カルシウム、バリウム、アルミニウム、ナトリウム、マグネシウムが検出されました。摩耗粒子診断異常摩耗の早期発見パラメータであるIs値がの乗とやや高く、摩耗粒子の形態観察で外部から混入したと思われる鉄錆、砂等が比較的多く観察されました。
報告№109-09136 報告№113-00063 | 分析№109-001160 分析№113-000234 | 113-000234 | 潤滑油の劣化はなく、汚染度は良好な範囲にあることから、継続使用可能と判断します。増速機増速機は継続使用可能な状態にあると判断します。はフェログラフィーおよびSOAP-Tの結果から総合的に判断した結果、正常な状態にあると考えられます。フェログラフィー【定量分析：Is値】Is値は異常摩耗の早期発見パラメータのつで、摩耗粒子を定量化するために用います。今回のIs値はのマイナス乗と低い値でした。フェログラフィー【定性分析：摩耗粒子および摩耗形態観察】分析結果から観察された全ての粒子量は少でした。Iカップリング発光分光分析【SOAP-T】検出された金属元素から発生箇所を推定すると、以下の通りでした。鉄、亜鉛・ギヤ、軸受等リン・添加物カルシウム、アルミニウム、ナトリウム・外部混入異物計数汚染度は良好でした。粘度、水分、酸価、IRの各データは良好でした。
報告№107-4545 報告№109-009205 | 分析№107-02185 分析№109-001566 | 109-001566 | トライボ診断の結果、全てのデータが良好であることから、この油は継続使用可能と判断します。は良好と判断します。粘度は良好。粘度は.mm/sと新油値mm/sに比較して、粘度変化率は-％で、当社推奨の管理限界値である±％以内にあり、良好と判断します。粘度はmm/sとなっています。粘度はmm/sとなっています。粘度指数はとなっています。粘度指数はとなっています。水分は良好。水分はppmと当社推奨の管理限界値の以下であり、良好と判断します。全酸価は良好。全酸価は.mgKOH/gと新油値.mgKOH/gに比較して高いものの、IRの結果で油劣化の兆候を示すカルボン酸の吸収が確認されていないことから、良好と判断します。
報告№107-0366 報告№108-0343 | 分析№107-01900 分析№108-02317 | 108-02317 | 濾過前の試料油を分析した結果、計数汚染度が前回NAS級から、今回NAS級に約ヶ月でランク増加し、やや不良領域にあります。摩耗粒子の形態観察で前回と同様にμm以下の鉄系摩耗粒子、金属接触が厳しい場合に発生するシビア粒子が多く観察されています。D－SOAPの結果、前回に比較して鉄がからppmに増加しています。主にサーボシリンダ内壁およポンプ内部で摩耗が進行している可能性が考えられます。このまま摩耗が進行し汚染度が増加した場合、バルブ類の動作障害やフィルタおよびストレーナの目詰まり等が発生することが懸念されます。これらの障害発生に対する弊害を勘案の上、ヶ月以内に濾過を実施されることを推奨します。
報告№109-09136 報告№110-00485 | 分析№109-001160 分析№110-002180 | 110-002180 | は、油の粘度、油中のスラッジの発生量を判断パラメータに、粘度、全酸価、IR、RBOTで評価します。分析の結果、油の粘性を示す粘度は、新油値の.mm/sに比較して粘度変化率が-.％の.mm/sとほぼ変化はなく、また油中のスラッジの発生量を示す全酸価は、新油値の.mgKOH/gに対してでほぼ変化が見られず劣化は確認されなかった。さらにはIRの結果でも油が劣化した場合に発生するカルボン酸の発生も確認されず、酸化防止剤の残存量を示すRBOTは、限界値minに比較して、十分に残量があるminであった以上のことから、潤滑油の劣化は確認されませんでした。なお、使用油の使用期間または使用時間が不明であったため、ご要求の油の余寿命に関する検討は行えませんでした。可能であれば、これらの情報をご提供下さい。汚染度油中の水分を計測した結果、水分はppmと新油と同等であり、継続使用可能な状態にあることが確認されました。潤滑油は継続使用可能な状態にあると判断します。
報告№109-09094 報告№112-00124 | 分析№109-000916 分析№112-000499 | 112-000499_date121122 | グリースは継続使用可能な状態にあると判断します。滴点、酸価、IRの各データは良好でした。尚、ちょう度は油量が不足していたため、測定することはできませんでした。≪状態監視とパラメータ≫分析の目的および各分析のパラメータは以下の通りです。特性低下目的：グリースの分析結果から、グリースの物理的性状や劣化傾向などを確認する。酸価JISK赤外線吸収スペクトルJISKちょう度JISK滴点JISK摩耗目的：グリース中の摩耗粒子を分析する事により、回転・摺動部の潤滑状態、摩耗劣化の程度、余寿命などを解析する。摩耗診断電子顕微鏡観察JISKX線マイクロアナリシス油中金属濃度JISK≪分析結果≫特性低下酸価：良好酸価.mgKOH/gは管理基本値の.mgKOH/g以内にあることから、問題は無いと判断します。赤外線吸収スペクトル：良好ちょう度：油量不足のため測定することは出来ませんでした。滴点：良好滴点はと管理基本値のに比較し変化はないことから問題は無いと判断します。摩耗摩耗診断電子顕微鏡観察・X線マイクロアナリシス：今回は実施していません。油中金属濃度：今回は実施していません。
報告№109-09209 報告№109-09209 | 分析№109-001583 分析№109-001619 | 109-001619 | ちょう度の結果、新グリース値に比較して上昇しになっており、軟化していることがわかりました。当社推奨の管理上限値はですが、軟化したグリースを使用した場合、グリースの漏洩や軸受で油膜切れが発生することが懸念されるため、グリースの交換を推奨します。特性低下ちょう度は当社推奨の管理上限値を超えています。ちょう度は当社推奨の管理上限値を超えています。ちょう度はと新グリース値に比較して上昇し、当社推奨の管理上限値であるを超えています。滴点は良好と判断します。滴点はと新グリース値に比較して高くなっていたものの、今回の分析結果には劣化の兆候として現れる有機物・有機化合物が確認されていないことから、基油は良好と判断します。全酸価は良好と判断します。全酸価は.mgKOH/gと新グリース値.mgKOH/g以内にあり、良好と判断します。基油は良好と判断します。酸化劣化の兆候のパラメータである有機物・有機化合物は、今回の分析結果で確認されなかったことから、基油には劣化兆候はなく良好と判断します。
報告№109-09136 報告№111-00224 | 分析№109-001160 分析№111-001126 | 111-001126 | 軸受は継続使用可能な状態にあると判断します。但し、銅濃度が高く、且つ、油膜切れにより発生した凝着摩耗の発生が確認されていることから、以下の対策を推奨します。摩耗および油劣化の進行を監視するため、定期的に分析を実施することを推奨します。傾向監視のための次回採油時期は、最短で約時間となります。この時間は、油中汚染物が均一になるために必要とする時間であり、この時間を経過すれば、再分析の結果から状態の傾向を確認することが可能となりますので、これを参考に次回分析時期を検討されることを提案します。フェログラフィー異常摩耗の早期発見パラメータとして摩耗粒子を定量化して評価するフェログラフィーのIs値は、潤滑状態がやや厳しいの乗でした。摩耗粒子の形態で比較的多く観察された粒子は、潤滑状態が正常な場合に発生する摩耗粒子、金属潤滑部が局部的に油膜切れを起して発生するシビア粒子でした。これらの摩耗粒子が観察された場合、潤滑部で発生している摩耗形態は、正常なマイルド摩耗、潤滑状態がやや厳しい凝着摩耗が発生していることが分かります。Iカップリング発光分光分析供試のタービン油を分析した結果、検出された金属元素は、鉄、銅、錫、リン、亜鉛、カルシウム、ケイ素、ナトリウムが検出されました。これらの検出された金属元素から発生箇所を推定すると鉄、銅、錫・軸受等リン、亜鉛・オイル添加剤カルシウム、ケイ素、ナトリウム・外部混入異物であると思われます。このうち、機械部品が摩耗したと思われる元素はのグループです。銅の溶出SOAPの結果、銅がppmと高い値でした。銅の溶出箇所は、貴社ご提供の図面からデフレクターとバッフルという部品からと考えられます。これらの部品はオイルシールの役目を果たしていることから、溶出が継続した場合、シャフトとのギャップが増大し、油漏れの原因になることが懸念されます。巡視の際には油漏れと油面の低下に注意を払う必要があります。今後は、銅の溶出が継続した場合、ギャップが増大することにより油漏れが発生し、さらには油面低下により潤滑不良が発生し、摩耗が進行することが懸念されます。また、銅濃度の増加は、別紙鉱油の酸化に対する金属触媒の影響に示すように濃度の増加とともに酸化速度が加速することが分かっています。計数汚染度、重量汚染度は良好でした。分析結果は良好と判断します。計数汚染度計数汚染度はNAS級と当社推奨の管理限界値のNAS級以内にあり、良好と判断します。重量汚染度は.mg/mlと当社推奨の管理限界値のmg/ml以内にあり、良好と判断します。機器の潤滑状態SOAPの結果、銅が高い値でした。フェログラフィーの結果、潤滑状態が正常な場合に発生する摩耗粒子、金属潤滑部が局部的に油膜切れを起して発生するシビア粒子が比較的多く観察されました。SOAPSOAPの結果、油の添加剤成分であるリン、亜鉛が検出されました。一方、銅が検出されました。銅を使用した部分の溶出が進行していると考えられます。この溶出は検出された亜鉛系添加剤の成分と銅が反応し、溶出することが知られています。別紙鉱油の酸化に対する金属触媒の影響に示すように銅濃度が増加すると酸化速度が速まりますので、酸化劣化の進行状況を酸価の変化で監視されることを推奨します。D－SOAPD－SOAPの結果、摩耗により発生する鉄および錫が検出されました。フェログラフィー異常摩耗の早期発見パラメータであるフェログラフィーのIs値がの乗とやや高い範囲にあり、摩耗粒子の形態観察の結果、潤滑状態が正常な場合に発生する摩耗粒子、金属潤滑部が局部的に油膜切れを起して発生するシビア粒子が比較的多く観察されました。
報告№109-09249 報告№111-00550 | 分析№109-001747 分析№111-002571 | 111-002571 | 潤滑油および対象設備は継続使用可能な状態であると判断します。但し、今後も摩耗の進行を傾向監視するため、以下の対策を推奨します。定期的な分析切削摩耗や凝着摩耗の進行を監視するため、定期的に分析を実施し、摩耗の進行状況を確認することを推奨します。軸受メタルの情報提供今後軸受メタルの摩耗が進行した場合、摩耗程度を評価する必要がありますので、次回分析時には、メタルサイズ、直近のメタル交換からの運転時間をお知らせください。フェログラフィー異常摩耗の早期発見パラメータとして摩耗粒子を定量化して評価するフェログラフィーのIs値は、潤滑状態が厳しいの乗でした。摩耗粒子の形態で比較的多く観察された粒子は、潤滑状態が正常な場合に発生する摩耗粒子異物の噛み込みにより発生する切削粒子金属潤滑部が局部的に油膜切れを起して発生するシビア粒子局部的に高圧・高温となる場合に発生するフリクションポリマでした。これらの摩耗粒子が観察された場合、潤滑部で発生している摩耗形態は、正常なマイルド摩耗異物による切削摩耗潤滑状態がやや厳しい凝着摩耗であり、そして局部的ではあるものの高圧・高温の箇所が発生していることも分かります。切削摩耗は、他の摩耗形態に比較して摩耗進行速度が速く注意が必要で、定期的なトライボ診断による状態監視が必要と考えます。切削摩耗の原因となる混入異物が残留している場合、この異物により切削摩耗が継続して発生する可能性があります。フリクションポリマは、潤滑油が摺動面に押し込められ高圧状態になると同時に、圧縮熱により高温状態になった結果、基油自身が重合反応を起こし生成することが知られています。そのため、高圧高温状態の解消がなされなければ、潤滑油の劣化が進行し、粘度上昇に因る潤滑異常に進展する場合があります。Iカップリング発光分光分析供試の潤滑油を分析した結果、検出された金属元素は、油中金属元素の結果表に示すように、鉄、鉛、錫、リン、亜鉛、カルシウム、バリウム、アルミニウム、ナトリウム、ホウ素でした。検出されたこれらの金属元素から発生箇所を推定すると鉄、鉛、錫・エンジン部品リン、亜鉛、カルシウム、ホウ素・オイル添加剤バリウム、アルミニウム、ナトリウム・外部混入異物であると思われます。このうち、機械部品が摩耗したと思われる元素はのグループです。金属濃度で軸受メタルの主成分である錫が比較的高いことから、軸受メタルの摩耗が発生していると思われます。汚染粒子数はNAS級以上と汚染されていました。フィルタ表面の異物観察で金属片、鉄錆、砂、すす等が観察されたことから、汚染度が高い要因は、摩耗、エンジンオイルの反応生成物、そして外部混入異物の影響と思われます。本試料油のエンジン油は、添加剤の影響で新油でも酸化安定度が低く、酸化安定度による管理には適していない油種です。そのため、タービン油と同等の精度を得るには、粘度、全塩基価、有機物・有機化合物などの分析を実施し、これらのデータから総合的に判断することが必要です。粘度、全塩基価、酸化安定度、有機物・有機化合物の各データは良好でした。分析結果特性低下特性低下に係るパラメータの分析結果は良好と判断します。粘度粘度は.mm/sと新油値mm/sに対する粘度変化率は-％で、当社推奨の管理限界値である±％以内にあり、良好と判断します。全塩基価全塩基価はmgKOH/gと当社推奨の管理限界値であるmgKOH/g以上にあり、良好と判断します。酸化安定度酸化安定度はminであり、当社推奨の管理限界値のmin以上であることから良好と判断します。有機物・有機化合物有機物・有機化合物は、IRチャートによる新油分析値との比較の結果、cm-付近に劣化の兆候を示すカルボン酸の吸収が確認されていないことから、良好と判断します。色相はL.であり、新油値のLに比較して高い値でした。汚染に係るパラメータの分析結果は、水分は良好でした。水分はppmであり、当社推奨の管理限界値の以下であることから良好と判断します。汚染粒子数はNAS級以上でした。汚染度物重量は.mg/mlでした。摩耗フェログラフィーによる摩耗粒子の観察の結果、潤滑状態が正常な場合に発生する摩耗粒子、異物の噛み込みにより発生する切削粒子、金属潤滑部が局部的に油膜切れを起して発生するシビア粒子、局部的に高圧・高温となる場合に発生するフリクションポリマが比較的多く観察されました。異常摩耗の早期発見パラメータであるフェログラフィーのIs値がの乗と高く、摩耗粒子の形態観察の結果、潤滑状態が正常な場合に発生する摩耗粒子、異物の噛み込みにより発生する切削粒子、金属潤滑部が局部的に油膜切れを起して発生するシビア粒子、局部的に高圧・高温となる場合に発生するフリクションポリマが比較的多く観察されました。金属濃度SOAP法により金属濃度を測定した結果、潤滑箇所で発生する金属接触によって検出される鉄がppm、鉛がppm、錫がppm、油の添加剤成分であるリンが、亜鉛がppm、カルシウムがppm、ホウ素がppm、外部から混入したと思われるバリウムがppm検出されました。金属濃度酸溶解法により金属濃度を測定した結果、潤滑箇所で発生する金属接触によって検出される鉄が、錫が、油の添加剤成分であるリンが、亜鉛が、カルシウムがppm、外部から混入したと思われるアルミニウムが、ナトリウムが検出されました。
報告№106-6102 報告№106-0447 | 分析№106-02223 分析№106-02561 | 106-02561 | トライボ診断の結果、前回更油からヶ月間、転がり軸受寿命の指標を示すフレーキングは確認されておらず、本軸受は継続使用可能な状態にあると判断します。尚、全酸価が.mgKOH/gと当社推奨の管理限界値を超えていましたが、IRの結果で油劣化の兆候を示すカルボン酸の吸収が確認されていないことおよび無添加タービン油であるJOMOタービンには含まれていない酸化防止剤の吸収が確認されていないことから、油名が間違っている可能性がありますので、油名をご確認下さい。振動データについて今回、貴社から提供された振動データグラフから詳細な値の読み取りを行うことを試みましたが、読み取りは困難であり、また、周波数解析が実施されていないこと、および、測定位置が具体的に分からないため、振動解析による詳細な検討を行うことはできませんでした。但し、ベアリング損傷のパラメータとなる振動加速は、比較的低く継続使用可能な状況にあると判断します。
報告№109-09136 報告№112-00258 | 分析№109-001160 分析№112-001037 | 112-001037 | 前回に比較して計数汚染度、重量汚染度は共に良好の範囲にあることから、TS－および浄油の効果が確認されました。潤滑油および対象設備は継続使用可能な状態にあると判断します。フェログラフィーおよびSOAP／D－SOAPの結果から総合的に判断した結果、正常な状態にあると考えられます。フェログラフィー【Is値】Is値は異常摩耗の早期発見パラメータのつで、摩耗粒子を定量化するために用います。今回のIs値はのマイナス乗と低い値でした。フェログラフィー【摩耗粒子および摩耗形態】分析結果から比較的多く観察された粒子は、以下の通りでした。正常な摩耗粒子・潤滑状態が正常なマイルド摩耗により発生。鉄錆、砂、溶接スパッタ等・外部から混入したと考えられます。Iカップリング発光分光分析【SOAP／D－SOAP】検出された金属元素から発生箇所を推定すると、以下の通りでした。鉄、鉛、ニッケル、亜鉛・シリンダ内壁・ポンプ内部等リン・添加剤ナトリウム・外部混入異物このうち、機械部品が摩耗したと思われる元素はのグループです。前回に比較して計数汚染度はNAS級からNAS級にランク上昇し、重量汚染度は.mg/mlから.mg/mlに増加しているものの、当社推奨の管理限界値内にあり、良好でした。．IRは良好でした。尚、酸価が.mgKOH/gと新油値のより高い値であるものの、これはTS－投与の影響であり、異常ではありません。
報告№109-09136 報告№112-00593 | 分析№109-001160 分析№112-002493 | 112-002493 | 潤滑油および減速機は継続使用可能な状態にあると判断します。但し、今後も摩耗の進行を傾向監視するため、以下の対策を推奨します。定期的な分析今後懸念される切削摩耗の進行を監視するため、定期的に分析を実施することを推奨します。はフェログラフィーおよびSOAP／D-SOAPの結果から総合的に判断した結果、傾向管理が必要な状態にあると考えられます。フェログラフィー【定量分析：Is値】Is値は異常摩耗の早期発見パラメータのつで、摩耗粒子を定量化するために用います。Is値は前回に比較しての乗から変化はなく、低い値でした。フェログラフィー【定性分析：摩耗粒子および摩耗形態観察】分析結果から比較的多く観察された粒子は、以下の通りでした。正常な摩耗粒子・潤滑状態が正常なマイルド摩耗により発生。切削粒子・異物や金属表面の微小突起による切削摩耗により発生。観察された摩耗粒子の中でも切削粒子は、注意が必要です。減速機で切削摩耗が発生した場合、減速機内部で使用されている転がり軸受が切削摩耗により生じた軌道面の損傷が起点となって、寿命が分の程度に低下することがあることから、切削摩耗には十分注意する必要があります。切削摩耗の発生原因となる混入異物が残留している場合、この異物により切削摩耗が継続して発生する可能性があります。Iカップリング発光分光分析【SOAP／D-SOAP】検出された金属元素から発生箇所を推定すると、以下の通りでした。鉄、ニッケル、錫、亜鉛・ギヤ、軸受等リン・添加剤ナトリウム・外部混入異物バックラッシご提供いただいた減速機に関する情報からハスバ歯車の組み合わせの段減速機構であり、この歯車の構成から接触点箇所のバックラッシを求めました。ギヤのバックラッシの増加量を求めた結果、接触点箇所でバックラッシの増加量は、最も大きい箇所で約.μmと推定されます。バックラッシ増加分の上限値は、メーカにより差異はあるものの、当社の推奨するバックラッシは、一般に推奨されるμmを管理目安にしています。この値に比較して十分に小さい値です。計数汚染度は、前回に比較してNAS級からNAS級にランク低下し、良好でした。粘度、水分、全酸価、IR、RBOTの各データは、前回同様に良好でした。尚、別紙RBOTの減少傾向から油の余寿命を求めた結果、本試料は前回から起算して稼働日数が年月まで使用可能であることが分かります。本試料油の添加剤は、一般に、タービン油に比較して極圧添加剤や摩耗防止剤などの濃度が高く、この影響でRBOT試験の結果が変動する傾向があります。そのため、ギヤ油の余寿命の評価をタービン油と同等の精度で得るには、RBOTの結果に加え、粘度、全酸価、IRなどのデータを総合的に判断することが必要です。
報告№108-0387 報告№108-0506 | 分析№108-02609 分析№108-03649 | 108-03649 | を確認する。分析の結果、粘度、水分、IR、全酸価の各データは良好です。これらのことは、以下のことから判断しています。粘度は、ISOVGの範囲にあったこと水分は、当社推奨の管理目安である以内にあったことIRの結果、油劣化の兆候を示すカルボン酸の吸収が確認されなかったこと全酸価は、新油データとの比較により判断しますが、今回は新油データとの比較はできませんでした。しかし、IRで油劣化の兆候を示すカルボン酸が確認されなかったことから良好と判断します。今回は、当社にダフニースーパータービンHTの新油データがないため、前述に示す通り現在の劣化状況を判断しました。今後、更油の時期を検討するためには、新油データとの比較による評価が不可欠ですので、是非新油をご提供下さい。
報告№108-0255 報告№108-0255 | 分析№108-01863 分析№108-01863 | 108-01863 | 分析の結果、転がり軸受の寿命の指標となるフレーキングで発生する摩耗粒子が観察されていないことから、本軸受は継続使用可能な状態にあると判断します。但し、異常摩耗の早期発見パラメータであるフェログラフィーのIs値がの乗とやや高く、前回同様に摩耗粒子の形態観察でフレッティングにより発生したμm未満の赤錆が多く観察されました。転がり軸受でフレッティングが発生する箇所は、軸と内輪内面軸受箱と外輪外面軌道輪と転動体の箇所が考えられました。今後、フレッティングにより発生した赤錆が軌道面に噛み込み、噛み込み傷が基点となって転がり軸受の寿命の指標となるフレーキングへ進展することが懸念されるため、定期的に分析を実施し、摩耗の進行状況を確認することを推奨します。計数汚染度は当社推奨の管理限界値に到達していました。計数汚染度は当社推奨の管理限界値に到達していました。計数汚染度はNAS級と当社推奨の管理限界値のNAS級に到達していました。重量汚染度はmg/mlでした。重量汚染度はmg/mlでした。機器の潤滑状態摩耗粒子の形態観察の結果、フレッティングにより発生したμm未満の赤錆が多く観察されました。SOAPの結果、鉄が検出されました。SOAPの結果、摩耗により発生する鉄、油の添加剤成分であるリンが検出されました。D－SOAPの結果、鉄および銅が検出されました。D－SOAPの結果、摩耗により発生する鉄および銅が検出されました。フェログラフィーの結果、フレッティングにより発生したμm未満の赤錆が多く観察されました。異常摩耗の早期発見パラメータであるフェログラフィーのIs値がの乗とやや高く、摩耗粒子の形態観察の結果、フレッティングにより発生したμm未満の赤錆が多く観察されました。
報告№108-0202 報告№108-0202 | 分析№108-01473 分析№108-01473 | 108-01473 | 分析の結果、摩耗粒子の形態およびフィルタ表面の異物観察で前回同様に外部から混入したと思われる鉄錆、砂等が多く観察されました。以上のことから、軸受は継続使用可能な状態にあると判断しますが、今後の採油は、廃油量を増量するなどの外部からの影響を極力受けないように採油時にご配慮下さい。は良好と判断します。計数汚染度は良好と判断します。計数汚染度はNAS級と当社推奨の管理限界値のNAS級以内であり、良好と判断します。重量汚染度は良好と判断します。重量汚染度は.mg/mlと当社推奨の管理限界値のmg/ml以内であり、良好と判断します。機器の潤滑状態フェログラフィーの結果、外部から混入したと思われる鉄錆、砂が多く観察されました。SOAPの結果、錫が検出されました。SOAPの結果、摩耗により発生する錫、油の添加剤成分であるリンが検出されました。D－SOAPの結果、鉄が検出されました。D－SOAPの結果、摩耗により発生する鉄が検出されました。フェログラフィーの結果、外部から混入したと思われる鉄錆、砂等が観察されました。フェログラフィーの結果、異常摩耗の早期発見パラメータであるIs値がの乗と良好の範囲にあるものの、摩耗粒子の形態観察の結果、外部から混入したと思われる鉄錆、砂等が観察されました。
報告№109-09136 報告№113-00505 | 分析№109-001160 分析№113-002117 | 113-002117 | 潤滑油および対象設備は継続使用可能な状態にあると判断します。前回に比較して、異常摩耗の早期発見のパラメータであるIs値は-レベルから-レベルに上昇しているものの、値は正常であり、異常摩耗の兆候を示す摩耗粒子も観察されなかったことから、は良好です。尚、SOAPの結果で、使用油であるスーパーハイドロAに添加剤として含まれていないカルシウムがppmと比較的高い濃度で検出されました。前回使用していたダフニースーパーマルチオイルWRが更油時に残留しており、その添加剤成分が検出されたと推定されます。計数汚染度、重量汚染度は共に良好です。．粘度、水分、酸価、IRの各データは良好です。
|  | 100-02806 | D-SOAPの錫濃度ppm、油量L、そしてスラストメタル全表面積cmから平均的な摩耗深さを計算すると、.μmとなり、メタルの表面粗さを最大表面粗さRMAXμmとすると、その表面粗さの分のが摩耗したこととなります。下部メタルがガイドメタルとして使用されている場合、メタルギャップは比較的大きいにもかかわらず、メタル成分が検出されるのは、ギャップ調整不良主軸の振れ回り起動時における主軸偏芯などが発生している可能性が考えられました。今後更に摩耗が進行する場合がありますので、ヶ月以内に再度分析を実施し、摩耗の進行状況を確認されることを推奨します。
報告№109-09136 報告№112-00660 | 分析№109-001160 分析№112-003051 | 112-003051 | 潤滑油の劣化は確認されていないものの、汚染度が高い値であることがわかりました。当該機は分解後および油入替後から今回までの稼働時間が短く、ご提供頂いた新油の汚染度も同じ汚染状態であることから、汚染度が高い要因は、汚染されていた新油を使用したことによるものと思われます。減速機油中異物の影響で発生する切削摩耗や、繰返し応力を受けて発生する疲労摩耗が見られました。通常、継続運転している設備は、運転開始直後に金属同士がなじむ過程があり、その後正常な油膜が形成されて、問題がなければ安定期に入ります。設備の稼働率が低い場合など、停止期間が長いと潤滑油膜は殆どなくなり、再稼動する際に油膜切れを起こしやすい状態になります。今回観察された摩耗粒子は、このような状況で発生したと推定されます。しかし、これらは極微小域に限られることから、摩耗は正常と判断できます。以上より、減速機は継続使用可能な状態にあると判定します。定期的な分析および分析周期の検討定期的に分析を実施することにより、データの微小な変化から異常の兆候を早期に発見することが可能となります。今後、寿命予測を行うには、今回データを含め少なくとも回の分析データが必要となります。当該機は、年間稼働率が低いことから、採油の機会を検討するのは難しいところがありますが、あと最低でも回分析を実施し、寿命予測を行うと共に分析周期を検討することを推奨します。減速機の摩耗状態フェログラフィーおよびSOAP-Tのデータから総合的に解析した結果、減速機は健全であり、継続使用可能と評価できますが、引続き減速機の機能が保持されていることを確認するためにも、潤滑油診断による傾向管理が有用と考えます。フェログラフィー【定量分析：Is値】Is値は異常摩耗の早期発見パラメータのつで、摩耗程度を定量化するために用います。今回のIs値はの乗と高い値でした。フェログラフィー【定性分析：摩耗粒子および摩耗形態観察】分析結果から比較的多く観察された摩耗粒子は、以下の通りでした。正常な摩耗粒子・潤滑状態が正常なマイルド摩耗により発生。切削粒子・異物や金属表面の微小突起に起因する切削摩耗により発生。疲労摩耗粒子・繰返し応力を受けて発生。フリクションポリマ・局部的に高圧・高温となる場合に発生。観察された摩耗粒子の中でも切削粒子は、将来的な摩耗の進行に繋がる可能性を示唆しているため、傾向監視が必要と思われます。減速機で切削摩耗が発生した場合、減速機内部で使用されている転がり軸受が切削摩耗により生じた軌道面の損傷が起点となって、寿命が分の程度に低下することがあることから、切削摩耗には十分注意する必要があります。切削摩耗の発生原因となる混入異物が残留している場合、この異物により切削摩耗が継続して発生する可能性があります。Iカップリング発光分光分析【SOAP-T】検出された金属元素から、摩耗粒子の発生箇所は、以下のように推定できました。鉄、鉛、銅、クロム、ニッケル、錫、亜鉛・ギヤ、軸受等リン、モリブデン・添加剤カルシウム、バリウム、アルミニウム、ナトリウム・外部混入異物鉛を使用した箇所の溶出・摩耗SOAP-Tの結果、鉛が.ppm検出されました。鉛が検出される要因は、鉛を使用した部分の溶出・摩耗潤滑油の添加剤防錆剤歯当たりの確認で使用する光明丹であることが考えられます。～について検討しました。亜鉛系添加剤を使用している潤滑油で鉛が検出される場合、潤滑系統内でこれらの金属が亜鉛系添加剤の影響により溶出することが知られています。今回の検出は、この溶出と摩耗の双方によるものと考えられます。ご提供頂いたボンノックMの新油データには、鉛が添加剤として含まれていないことから、ではないと思われます。防錆剤は鉛を含んでおり、この防錆剤を塗布している箇所が溶出している可能性があります。点検で組み立て後に歯当たりの検査を実施した場合、光明丹をギヤに塗布して検査することがあります。この光明丹は鉛丹とも呼ばれ、主成分が鉛であることから、この光明丹がギヤに残っており、潤滑油に溶解して検出された可能性があります。上記のであれば問題ないと思われますが、、であれば、防錆剤を塗布した箇所や材質で鉛を使用した箇所を特定する必要があると思われます。バックラッシご提供いただいた減速機に関する情報からハスバ歯車の組み合わせの段減速機構であり、この歯車の構成から接触点箇所のバックラッシを求めました。尚、不明な部分がありましたので、モジュールを、歯幅をmmと仮定しました。ギヤのバックラッシの増加量を求めた結果、接触点箇所でバックラッシの増加量は、最も大きい箇所で約μmと推定されます。バックラッシ増加分の上限値は、メーカにより差異はあるものの、当社の推奨するバックラッシは、一般に推奨されるμmを管理目安にしています。この値に比較して十分に小さい値です。計数汚染度は当社推奨の管理限界値を超えていました。計数汚染度計数汚染度は、NAS級以上と当社推奨の管理限界値NAS級を超えていました。重量汚染度は、mg/mlでした。光学顕微鏡写真供試油を濾過したフィルタ表面上の夾雑物を光学顕微鏡で観察した結果、茶褐色の粘ちょう物、金属片、鉄錆、砂等が観察されました。は良好と判断します。粘度新油に対する粘度変化率は+％でした。これは、当社推奨の管理限界値である±％以内であり、良好と判断します。水分は、と当社推奨の管理限界値の以下であり、良好と判断します。酸価は、.mgKOH/gと新油値.mgKOH/g以下であり、良好と判断します。IRIRチャートの結果、新油と使用油のスペクトルパターンはほぼ一致し、また、油劣化の兆候を示すカルボン酸の吸収ピークが確認されていないことから、良好と判断します。
報告№102-4061 | 分析№102-02836 | 102-02836 | 分析の結果、計数汚染度が前回と同じく、NAS級以上、重量汚染度がmg/mlといずれも当社推奨の管理限界値を超えていました。SOAP／D－SOAPで、銅が多く検出され、摩耗粒子形態観察で、銅合金が非常に多く見られることから、汚染要因は、オイルリングの摩耗と考えられました。オイルリングの摩耗は、前回分析でも確認されていますが、その後、分解点検時にオイルリングの交換を実施されていますので、交換までに発生していたオイルリングの摩耗粒子は取り除かれていると考えた場合、今回の結果からオイルリングの摩耗は、依然として続いていると考えられます。したがって、今後も、オイルリングの振れ回りにより、潤滑油を適正にかきあげることができなくなり、油膜切れを発生させることが懸念されます。巡視の際にオイルリングの回転状況を確認するとともに、ヶ月後に再度分析を実施し、摩耗の進行状況を確認されることを推奨します。今回の採油箇所が、ドレンバルブから実施されています。可能であれば、運転中、又は、停止直後に前回同様の油補給口から採油されることを併せて推奨します。又、RBOTが前回に比較し、min上昇したのは、新油の補充、又は、更油の影響によると思われます。今後は、今回のRBOT値によりデータ管理を行います。
報告№101-8113 | 分析№101-02919 | 101-02919 | 分析の結果、前回に比較して、計数汚染度、重量汚染度、SOAP／D－SOAPの鉄及び錫濃度の各データが減少傾向または変化がない状況であることから、摩耗は安定していると判断します。但し、潤滑状態をあらわす全てのデータが良好であるのに対し、摩耗粒子の形態観察では、シビア粒子と呼ぶ、過酷な潤滑状態で発生する粒子や、錆、砂などが見られているのが気掛かりでした。シビア粒子と呼ぶ粒子は、大変少ないため、潤滑状態に直ちに影響を及ぼす可能性は極めて少ないと思われます。仮に、本機の採油が潤滑状態を代表するような箇所からの採油で、しかも、濾過機が設置されておらず、また、運転中に採油したのであれば全く問題なく良好な潤滑状態であると言えます。しかし、摩耗粒子の形態観察の結果で、異常の懸念が出た場合、採油方法濾過機の設置有無採油箇所等を詳細に検討する必要があります。そのため、採油箇所や軸受部の構造、サイズ、部材の材質が確認できる図面や油系統図を是非ご提供いただけますようお願いいたします。
|  | 113-001298 | 分析の結果、潤滑油の劣化は確認されていないことから、継続使用可能な状態にあると判断します。但し、油中の汚染度が高く、汚染物が摺動面に噛み込み摩耗が進行することが懸念されるため、以下の対策を推奨します。軸受は継続使用可能な状態にあると判断します。但し、今後の摩耗進行の有無を確認するためにも傾向監視を継続することが有効です。濾過または更油油中の汚染度が高いことから、摩耗粒子や異物等が軸受摺動面に噛み込むことによる摩耗の進行が懸念されるため、濾過または更油を推奨します。更油する際には、油槽内を清掃し、更油する新油もNAS級程度の清浄な潤滑油を更油することを併せて推奨します。電食防止軸電流が発生している可能性があります。軸電流が流れると軸受が過熱して焼損に至ることも懸念されるため、軸受に電流を通過させないようにバイパスの設置などを推奨します。定期的な分析今後懸念される凝着摩耗の進行を監視するため、定期的に分析を実施することを推奨します。新油との比較による評価を示す粘度、酸価のデータは新油データを基準として評価しています。今回は当社に新油データがなかったためカタログ値で判断しましたが、今後評価する場合は、使用している新油を同時に分析することをご検討下さい。診断結果は良好と判断します。粘度粘度はmm/sと、新油カタログ値.mm/sに比較して粘度変化率は+％となり、当社推奨の管理限界値である±％以内であり、良好と判断します。水分は、ppmと当社推奨の管理限界値の以下であり、良好と判断します。酸価劣化の進行度は、酸価およびIRの結果から総合的に判断します。酸価は新油のデータが無いことから比較ができなかったものの、今回.mgKOH/gと低い値であり、IRの結果で油劣化の兆候を示すカルボン酸の吸収が確認されていないことから、油は劣化していないと判断します。計数汚染度は当社推奨の管理限界値に到達していました。フィルタ表面の異物観察で球状粒子、金属片、鉄錆、砂等が観察されたことから、汚染度が高い要因は、摩耗と外部混入異物の影響と思われます。計数汚染度計数汚染度は、NAS級と当社推奨の管理限界値NAS級に到達していました。重量汚染度は、mg/mlと当社推奨の管理限界値mg/ml以下であり、良好と判断します。光学顕微鏡写真重量汚染度で濾過したフィルタ表面上の夾雑物を光学顕微鏡で観察した結果、球状粒子、金属片、鉄錆、砂等が観察されました。は、フェログラフィーおよびSOAP-Tの結果から総合的に判断した結果、継続使用は可能ですが、今後の機器の機能を確認するためにも傾向管理が有用と考えます。フェログラフィー【異常摩耗指数：Is値】Is値は異常摩耗の早期発見パラメータのつで、摩耗程度を定量化するために用います。Is値はの乗とやや高い値でした。フェログラフィー【定性分析：摩耗粒子および摩耗形態観察】分析結果から比較的多く観察された粒子は、以下の通りでした。鉄および銅系球状粒子・金属接触が厳しく、且つ、金属が溶融するほどの高い摩擦熱が発生していると考えられます。黒錆・潤滑状態がやや厳しい凝着摩耗により発生。金属接触が厳しく、且つ、高い摩擦熱が発生していると考えられます。観察された摩耗粒子の中でも球状粒子、黒錆は、注意が必要です。観察された摩耗粒子の中でも球状粒子は、異常摩耗の兆候を示す形態のパラメータで、この摩耗粒子が発生する場合、潤滑状態に注意が必要です。球状粒子の発生原因は、一般に、電食による発生厳しい金属接触による摩耗が考えられます。今後、原因を取り除かなければ球状粒子はさらに増加すると考えられます。黒錆は凝着摩耗に分類されます。この摩耗粒子は、油膜切れによる摺動面での金属同士の接触時に起こる高い摩擦熱によって鉄が酸化され発生します。この状態が継続した場合、摺動面で焼付が発生し、設備の損傷に至る場合があります。Iカップリング発光分光分析【SOAP-T】検出された金属元素から発生箇所を推定すると、以下の通りでした。鉄、銅・軸受等カルシウム、ナトリウム・外部混入異物
報告№109-09287 報告№109-09287 | 分析№109-002073 分析№109-002073 | 109-002073 | 潤滑油および本軸受は継続使用可能な状態にあると判断できますが、軸受摺動面では切削摩耗や凝着摩耗の発生が確認されており、今後継続して発生することが懸念されるため、運転再開後ヶ月以内に再度分析を実施し、摩耗の進行状況を確認することを推奨します。
報告№109-09501 報告№109-09501 | 分析№109-003081 分析№109-003081 | 109-003081 | 、汚染は良好と判断します。潤滑油は継続使用可能な状態にあると判断します。但し、RBOTはminと当社推奨の管理限界値内にありますが、本試料油の使用時間がヶ月と想定すると次回点検の前に限界値に到達することが予測されます。その場合、本試料油は予防保全の視点から更油が必要と判断します。本試料油の使用時間をお知らせ下さい。≪状態監視とパラメータ≫分析の目的および各分析のパラメータは以下の通りです。特性低下目的：油の分析結果から、や劣化傾向ならびに添加剤の消耗程度、残存寿命などを確認する。粘度JISK全酸価JISK赤外線吸収スペクトルJISK酸化安定度試験JISK汚染目的：油の分析結果から、砂塵あるいは水・異種油などによるや、異物混入の有無を確認する。水分JISK計数汚染度JISB重量汚染度JISB光学顕微鏡観察摩耗目的：油中の摩耗粒子を分析する事により、回転・摺動部の潤滑状態、摩耗劣化の程度、余寿命などを解析する。摩耗診断電子顕微鏡観察JISKX線マイクロアナリシス油中金属濃度）JISK≪分析結果≫特性低下粘度：良好粘度値mm/sの新油値mm/sに対する変化率は+％であり、当社推奨の管理限界値±％以内に留まっています。全酸価：良好全酸価.mgKOH/gは新油値の.mgKOH/gに比較し高くはあるものの、有機物・有機化合物試験の結果で油劣化の兆候を示すカルボン酸の吸収が見られないことから問題は無いと判断します。赤外線吸収スペクトル：良好酸化安定度試験：良好酸化安定度試験の結果、数値minは当社推奨の管理限界値min以上に留まっており、現時点での使用は可能と判断します。汚染水分：良好水分値ppmは当社推奨の管理限界値以内に留まっています。計数汚染度：今回は実施していません。重量汚染度：今回は実施していません。光学顕微鏡観察：今回は実施していません。摩耗摩耗診断電子顕微鏡観察・X線マイクロアナリシス：今回は実施していません。油中金属濃度：今回は実施していません。
報告№109-09447 報告№110-00768 | 分析№109-002782 分析№110-003679 | 110-003679 | データが高濃度になる採油条件にもかかわらず、各データが良好であったことから、軸受および潤滑油は継続使用可能な状態にあると判断します。本試料油は、機器停止中にドレンプラグから採油されているにもかかわらず汚染度を示すデータは良好でしたが、今後の採油は、極力運転中もしくは停止直後の油槽中層部から実施されることを推奨します。
報告№109-09136 報告№113-00356 | 分析№109-001160 分析№113-001402 | 113-001402_date131125 | 分析の結果、潤滑油の劣化はなく、汚染度は良好な範囲にあることから、継続使用可能と判断します。軸受は継続使用可能な状態にあると判断します。但し、将来的な摩耗進行の有無を確認するためにも傾向監視を継続することが有効です。定期的な分析今後懸念される軸受メタルの摩耗の進行を監視するため、定期的に分析を実施することを推奨します。は、フェログラフィーおよびSOAP/D-SOAPの結果から総合的に判断した結果、継続使用は可能ですが、今後の機器の機能を確認するためにも傾向管理が有用と考えます。フェログラフィー【定量分析：Is値】Is値は異常摩耗の早期発見パラメータのつで、摩耗程度を定量化するために用います。今回のIs値はの乗と、やや高い値でした。フェログラフィー【定性分析：摩耗粒子および摩耗形態観察】分析結果から観察された代表的な粒子は、以下の通りでした。正常な摩耗粒子・潤滑状態が正常なマイルド摩耗により発生。Iカップリング発光分光分析【SOAP/D-SOAP】【SOAP-T】検出された金属元素から発生箇所を推定すると、以下の通りでした。鉄、銅、アンチモン、錫、亜鉛・軸受等リン・添加剤カルシウム、ケイ素、ナトリウム・外部混入異物軸受メタルの摩耗SOAP/D-SOAPで軸受メタルの主成分である錫が検出されました。SOAPの結果で得られている錫濃度ppmと油量Lから軸受メタルの摩耗深さを計算しました。当社の経験からメタル面積の約分の程度が摩耗したと仮定し計算した結果、メタル表面の平均的な摩耗深さはμmとなりました。一般的なメタルの表面粗さのsの％程度摩耗していると考えられます。計数汚染度はNAS級と、良好でした。粘度、水分、全酸価、IRの各データは良好でした。
報告№107-0366 報告№109-09460 | 分析№107-01900 分析№109-002861 | 109-002861 | 濾過前の試料油を分析した結果、摩耗粒子の形態観察で異物の噛み込みなどで発生する切削粒子、金属接触が厳しい場合に発生するシビア粒子が比較的多く観察されました。SOAP／D－SOAPの結果、前回に比較して鉄濃度が増加していました。主にサーボシリンダ内壁やポンプ内部で摩耗が進行している可能性が考えられます。現在の汚染度は、NAS級と良好の範囲にありますが、このまま摩耗が進行し、汚染度がNAS級のやや不良領域に増加した場合、バルブ類の動作障害やフィルタの目詰まり等が発生することが懸念されます。これらの障害発生に対する弊害を勘案の上、念のため、ヶ月後に再度分析を実施し、摩耗の進行状況および汚染の状態を確認することを推奨します。
報告№109-09136 報告№111-00435 | 分析№109-001160 分析№111-002031 | 111-002031 | 本試料油は、油圧ユニットに使用されている潤滑油ですが、分析の結果、油の添加剤成分の析出によるスラッジが発生していることが分かりました。本機は、使用開始から約年が経過しているものの、前回と今回の分析の結果から油圧ユニット内部の潤滑状態に大きな変化がないことが確認されたものの、スラッジの除去および濾過を実施すれば、今後の継続使用には問題ないと判断されます。設備の余寿命前回に比較しては良好の範囲にありました。前回からスラッジの増加も確認されなかったことから、今後の運転がこれまでと同様であれば、年間は継続使用可能な状態にあると思われます。潤滑油の余寿命前回に比較してに変化はありませんでした。使用開始から年経過していますが、今後の運転がこれまでと同様であれば、年は継続使用可能な状態にあると判断します。TS－の投与および濾過今後、バルブ類の動作障害やフィルタおよびストレーナの目詰まりが発生することが懸念されるため、当社製清浄分散剤TS－の投与および濾過を推奨します。異種油の混入および油名の確認前回同様にSOAP－Tで亜鉛が比較的多く検出されました。使用油であるダフニースーパーハイドロXには亜鉛が含まれていないことから、異種油の混入の有無、油名を再度確認することを推奨します。濾過機の影響本設備の油系統にはμmのリターンフィルタが設置されているため、発生した摩耗粒子は捕捉され、計数汚染度がNAS級の清浄な状態になっていると思われます。そのため異常な摩耗状態が発生し、大型の摩耗粒子が発生したとしてもフィルタに捕捉され、見かけ上の汚染度は清浄となってしまうことから、診断結果を正常な潤滑状態にあると誤認してしまう可能性があります。フィルタの影響による誤認を避けるため、全体油量と潤滑油ポンプ吐出量、そしてフィルタの濾過効率などをパラメータとして潤滑状態をより的確に評価する必要があります。そのため、フィルタ入口側と出口側からの採油を実施することを推奨します。傾向監視今回で回目のため、余寿命評価の精度を上げるためには、引続き分析を行い、傾向監視を実施することを推奨します。フェログラフィー異常摩耗の早期発見パラメータとして摩耗粒子を定量化して評価するフェログラフィーのIs値は、前回ののマイナス乗からマイナス乗に上昇しているものの、良好の範囲にあり、潤滑状態が安定していることを示していました。摩耗粒子の形態で比較的多く観察された粒子は、潤滑状態が正常な場合に発生する摩耗粒子でした。これらの摩耗粒子が観察された場合、潤滑部で発生している摩耗形態は、正常なマイルド摩耗であることが分かります。Iカップリング発光分光分析供試の潤滑油を分析した結果、検出された金属元素は、SOAP－Tの結果表に示すように、銅、ニッケル、リン、亜鉛、カルシウム、バリウム、ナトリウムでした。検出されたこれらの金属元素から発生箇所を推定すると銅、ニッケル・摺動面等リン・オイル添加剤亜鉛、カルシウム、バリウム、ナトリウム・外部混入異物であると思われます。このうち、機械部品が摩耗したと思われる元素はのグループです。計数汚染度前回に比較して計数汚染度はNAS級から等級に変化はなく、良好でした。重量汚染度前回に比較して重量汚染度がmg/mlからmg/mlに減少したものの、当社推奨の管理限界値を超えていました。SOAP－Tで亜鉛が検出され、フィルタ表面の異物観察で金属片、粘ちょう物等が観察されたことから、汚染度が高い要因は、摩耗とスラッジの影響と思われます。前回同様に粘度、水分、酸価、IRの各データは良好でした。
報告№107-6009 報告№107-0068 | 分析№107-00301 分析№107-00310 | 107-00310 | 年月日に地震が発生した。地震が発生したため、軸受が損傷していないかを確認する。分析の結果、摩耗粒子形態観察で金属接触が厳しい場合に発生するシビア粒子がやや多く観察されたことから、軸受摺動面では厳しい金属接触が発生していることが確認できました。更にSOAP／D－SOAPの結果で軸受メタルの主成分である錫が検出されたことから、サポートベアリングのスラスト軸受の摩耗が確認されました。現在のところ、サポートベアリングは継続使用可能な状態にあると思われますが、今後更に摩耗が進行することが懸念されるため、ヶ月以内に再度分析を実施し、摩耗の進行状況を確認することを推奨します。尚、今回検出された錫濃度ppmと油量Lから摩耗体積を計算した結果、.cmの体積が摩耗したと考えられます。この体積を軸受メタルの摺動面積で割ると平均的な摩耗深さを求めることができ、軸受メタルの摩耗程度を把握することが可能となります。スラストメタルの表面積が計算できる寸法と回転数をお知らせいただければ、摩耗深さの計算と摩耗速度についてご報告できますので、是非ご提供ください。これらのことは、異常摩耗の早期発見パラメータであるフェログラフィーのIs値が.と良好の範囲にあるものの、摩耗粒子形態観察の結果、金属接触が厳しい場合に発生するシビア粒子がやや多く観察されたことSOAPの結果、メタルの主成分である錫が検出され、D－SOAPの結果、鉄、メタルの主成分である錫が検出されたこと以上のことから判断しました。
報告№102-4535 | 分析№102-03279 | 102-03279 | 精点Aを実施した結果、軸受メタルの摩耗が確認されました。今後、更に摩耗が進行する場合がありますので、可能であれば濾過を実施すると共に、ヶ月以内に精点Bを実施し、汚染状況及び摩耗の進行状況を確認されることを推奨します。これらのことは、計数汚染度がNAS級と当社推奨の管理限界値に到達し、重量汚染度がmg/mlと当社推奨の管理限界値を超えており、異常摩耗の早期発見パラメータであるフェログラフィーのIs値が、の乗と高く、摩耗粒子の形態観察の結果、異物の噛み込み、金属表面の微小突起により発生する切削粒子、金属接触が厳しい場合に発生するシビア粒子、金属接触が厳しく、且つ、摩擦熱が高い場合に発生する黒錆、ホワイトメタルが観察され、又、D－SOAPで、鉄が.ppm、メタルの主成分である錫がppm、油の添加剤成分である亜鉛がppm検出されたことから判断しました。
報告№109-09136 報告№113-00057 | 分析№109-001160 分析№113-000198 | 113-000198 | グリースグリースの酸化劣化はありませんが、ちょう度の上昇が確認されました。また、IRの結果、異種グリースの混入、またはグリース名の誤りなどが考えられます。軸受は継続使用可能な状態にあると判断します。但し、将来的な摩耗進行の有無を確認するためにも傾向監視を継続することが有効です。異種グリースの混入およびグリース名の確認分析データから新グリースと一致しないデータが確認されたことから、異種グリースの混入またはグリース名が違っている可能性があります。グリースは設備の条件にあった適正な性能のものを使用することが重要であるため、異種グリースの混入の有無、グリース名を再確認することを推奨します。新グリース入替または適時給脂ちょう度の上昇がみられ、グリースが軟化していることが確認されました。今後、グリースの漏洩や油膜切れの発生が懸念されるため、新グリースの入替または適時給脂されることを推奨します。定期的な分析定期的に分析を実施することにより、データの変化から異常の兆候を早期に発見することが可能となります。また、今回は対象設備の初回分析であるため、あと最低でも回分析を実施し、分析データの変化を確認することを推奨します。尚、今後凝着摩耗の進行が懸念されるため、出来るだけ早めに回目の分析を実施することを推奨します。グリースの物理的性状グリースの酸化劣化はありませんが、ちょう度は当社推奨の管理限界値を超え、IRで新グリースと使用グリースのスペクトルパターンは一致していない箇所が確認されました。ちょう度ちょう度は、と当社推奨の管理上限値のより高くなっており、グリースが軟化していることが分かりました。軟化したグリースを使用した場合、グリースの漏洩や軸受等で油膜切れが発生することが懸念されます。滴点滴点は、と新グリース値に比較して低いものの、良好と判断します。酸価・IR酸価劣化の進行度は、酸価およびIRの結果から総合的に判断します。酸価は、mgKOH/gと新グリース値mgKOH/gに比較すると高い値でしたが、IRの結果から、グリースの酸化劣化の兆候を示すカルボン酸の吸収が確認されないことから、酸化劣化していないと判断します。しかし、IRチャートの結果、新グリースと使用グリースのスペクトルパターンは一致していない箇所が確認されました。水分は、ppmと新グリース値のppmよりも高い値でしたが、グリースの水分濃度は一般的に.～％以下が適正であるため、良好と判断します。はフェログラフィーおよびSOAP-Tの結果から総合的に判断した結果、継続使用は可能ですが、機器の機能を確認するためにも傾向管理が有用と考えます。フェログラフィー【定性分析：摩耗粒子および摩耗形態観察】観察された代表的な摩耗粒子は、以下の通りでした。シビア粒子・潤滑状態がやや厳しい凝着摩耗により発生。金属潤滑部が局部的に油膜切れを起していると考えられます。シビア粒子は、凝着摩耗に分類されます。この摩耗粒子は、軌道面で凝着、破断を繰り返し、この過程で生じる移着粒子が成長して摩耗粒子となります。そのため、軌道面では局部的に油膜切れが発生していることを示しています。この状態が継続した場合、摩耗粒子のサイズは徐々に大型化していき、設備の損傷に至る場合がありますので、傾向監視が必要です。Iカップリング発光分光分析【SOAP-T】検出された金属元素から発生箇所を推定すると、以下の通りでした。鉄、ニッケル・軸受等錫、リン、亜鉛、カルシウム、バリウム、アルミニウム、ケイ素、ナトリウム、マグネシウム・添加剤、増ちょう剤、外部混入異物錫が比較的高い値でした。これらの元素が含まれている材質は、以下の点が考えられます。転がり軸受の保持器で使用されるアルミ合金以前使用していたグリースが使用グリースと混合した転がり軸受にアルミ合金が使用されていれば、アルミニウムと共に錫が検出されますが、アルミニウム濃度は、保持器の主成分にしては濃度が低すぎることから、保持器が摩耗したものである可能性は低いと考えられました。グリースは流動性が低く、新グリースを補給しても油槽内にある全てのグリースが入れ替わることは困難であることから、今回使用されているグリースに入っていない成分が検出された要因は、以前使用していたグリースに含まれていた金属成分が、今回の使用グリースと混合して検出されたか、或いは、IRの結果で新グリースのIRスペクトルと一致しない箇所が確認されていることから、異種グリースの混入、またはグリース名の誤りなどが考えられます。
報告№106-6023 報告№106-0073 | 分析№106-00388 分析№106-00407 | 106-00407 | 本トライボ診断は、軸受の潤滑状態、汚染状況、油の劣化状態を確認することを目的としました。【軸受の潤滑状態】ベアリング軌道面の微小領域に疲労摩耗、異物の噛み込みにより発生する切削摩耗が発生しているものの、転がり軸受の寿命の指標となるフレーキングの発生が確認されていないことから、現在のところ、ベアリングは継続使用可能な状態にあると判断します。尚、切削摩耗は摩耗進行速度が速く注意が必要です。潤滑油中に異物が混入している場合、転がり軸受の寿命は分の程度に低下することが知られており、今後更に摩耗が進行することが懸念されるため、ヶ月以内に再度分析を実施し、摩耗の進行状況を確認することを推奨します。【汚染状況】計数汚染度がNAS級と当社推奨の管理限界値に到達し、重量汚染度がmg/mlでした。【油の劣化状態】油の劣化状況を確認するために実施した粘度、水分、全酸価、IRの各データが良好であることから、この油は継続使用可能と判断します。
報告№109-09136 報告№111-00491 | 分析№109-001160 分析№111-002247 | 111-002247 | 潤滑油および対象設備は継続使用可能な状態にあると判断します。前回に比較してSOAP／D－SOAPの結果で、鉄濃度に大きな変化はなく、異常摩耗の早期発見パラメータであるフェログラフィーのIs値がのマイナス乗と良好でした。前回に比較して計数汚染度はNAS級以上からNAS級にランク減少し、良好でした。前回同様に粘度、水分、全酸価、IRの各データは良好でした。尚、全酸価が.mgKOH/gとやや高い値ですが、更油の来歴もないことから、年月に当社製清浄分散剤TS－の投与を実施した影響であり、異常ではありません。分析結果は良好と判断します。粘度粘度はmm/sと新油値mm/sに比較して、粘度変化率は-％で、当社推奨の管理限界値である±％以内にあり、良好と判断します。水分はppmと当社推奨の管理限界値の以下であり、良好と判断します。全酸価全酸価は.mgKOH/gと当社推奨の管理限界値.mgKOH/g以下にあるものの、やや高い値でした。更油の来歴もないことから、年月に当社製清浄分散剤TS－の投与を実施した影響であり、異常ではありません。IRIRの結果、油劣化の兆候を示すカルボン酸の吸収が確認されていないことから、良好と判断します。は良好と判断します。計数汚染度計数汚染度はNAS級と当社推奨の管理限界値のNAS級以内にあり、良好と判断します。重量汚染度は.mg/mlと当社推奨の管理限界値のmg/ml以内であり、良好と判断します。機器の潤滑状態機器の潤滑状態は良好と判断します。SOAPSOAPの結果、銅がppm、外部から混入したと思われるカルシウムがppm検出されました。D－SOAPD－SOAPの結果、外部から混入したと思われる錫、カルシウム、バリウムが共に、ナトリウムが共に検出されました。フェログラフィー異常摩耗の早期発見パラメータであるフェログラフィーのIs値がのマイナス乗と良好の範囲にあり、潤滑状態は正常と判断します。
報告№109-09136 報告№114-00232 | 分析№109-001160 分析№114-000794 | 114-000794 | 潤滑油および対象設備は継続使用可能と判断します。分析結果異常摩耗の早期発見のパラメータであるIs値は、-レベルと正常です。また、異常摩耗の兆候を示す摩耗粒子が顕著に観察されなかったことから、は良好と判断します。計数汚染度、重量汚染度は共に良好です。．粘度、水分、酸価、IR、RBOTの各データは良好です。尚、RBOTは、新油値に比較して大きな値であり減少傾向は確認されませんでした。このことから、酸化防止剤の消耗は確認されず、この油は継続使用可能な状態にあると判断できました。
報告№109-09136 報告№112-00363 | 分析№109-001160 分析№112-001492 | 112-001492 | 更油からの経過日数をもとに潤滑油の余寿命を評価したところ、潤滑油は定検までのヶ月間は使用可能と判断できました。次回定検時に更油を実施しない場合は、酸化安定度を知るための分析を実施し、余寿命を確認することを推奨します。酸化安定度はminであり、当社推奨の管理限界値のmin以上であることから、良好と判断します。
|  | 100-02651 | 分析の結果、計数汚染度がNAS級と前回のNAS級に比較して、ヶ月でランク上昇しました。フェログラフィーの結果、摩耗の過酷度を示すIs値が前回のからの乗に桁上昇し、且つ、D－SOAPで鉄及び銅が検出されていることから、汚染要因は、シリンダ内壁とシリンダロッドが摺動する部分に使用されている、BC材のブッシュ等の摩耗によるものと考えられました。これらの分析結果から、ソレノイドバルブが固着した原因は、ブッシュの表面が摩耗し、その摩耗粒子がスプールの摺動面等に噛み込み、動作障害が発生したものと考えられました。当社の経験では、これまでNAS級でソレノイドバルブの動作障害が発生する確率は非常に低く、NAS級を超える汚染度のNAS級を超えた時にバルブ動作障害の確立が高くなることを経験していますが、今回の汚染度はNAS級である事から、使用中の圧油系統内では、汚染粒子濃度に何らかの原因でばらつきがあり、汚染度が高い部分と、低い部分が発生していると想像されます。バルブ類の動作不良を防止するには、入念に濾過を実施し、一旦汚染度を改善する必要があります。そして、その後、ヶ月に度を回分析を実施し、濾過後の汚染度の推移を確認することが必要と判断します。
報告№105-6050 報告№105-0304 | 分析№105-01529 分析№105-01941 | 105-01941 | 分析の結果、摩耗粒子形態観察でμm未満の赤錆が多く観察されたことから、軸受内部ではフレッティングが発生していると思われます。但し、今のところ転がり軸受の寿命の指標となるフレーキングの発生が見られていないことから継続使用可能と判断しますが、今後、フレッティング摩耗が進行し、軸受寿命のフレーキング発生へと進展することも考えられますので、今回の採油から時間程度経過した時点で再度分析を実施されることを推奨します。尚、SOAPの結果で、海水に含まれるナトリウム、マグネシウムが検出されたことから、海水が混入した可能性があります。今後、海水の影響で腐食が発生する場合がありますので、早目にグリース交換を計画すると共に、定期的に分析を実施し腐食の有無を確認されることを併せて推奨します。報告書の管理表中に示しているSOAP／D-SOAPは、グリース潤滑の場合、摩耗粒子が均一に分散していないため、測定値が大きく変動することがありますので参考値としてお考え下さい。
|  | 113-002509 | フェログラフィーで観察された代表的な粒子は以下の通りです。疲労摩耗粒子・繰返し応力による金属疲労で発生。大型化するとフレーキングの発生が懸念されます。鉄錆等・外部から混入したと考えられます。
報告№109-09094 報告№112-00124 | 分析№109-000870 分析№112-000449 | 112-000449 | 潤滑油および軸受は継続使用可能な状態にあると判断します。はフェログラフィーおよびSOAP-Tの結果から総合的に判断した結果、正常な状態にあると考えられます。フェログラフィー【定量分析：Is値】Is値は異常摩耗の早期発見パラメータのつで、摩耗粒子を定量化するために用います。今回のIs値はのマイナス乗と低い値でした。フェログラフィー【定性分析：摩耗粒子および摩耗形態観察】分析結果から比較的多く観察された粒子は、以下の通りでした。正常な摩耗粒子・潤滑状態が正常なマイルド摩耗により発生。Iカップリング発光分光分析【SOAP-T】検出された金属元素から発生箇所を推定すると、以下の通りでした。ナトリウム・外部混入異物．水分、計数汚染度、重量汚染度は共に良好でした。．粘度、酸価、IR、RBOTの各データは良好でした。尚、RBOTがminと新油値のminに比較してmin減少していました。このまま継続使用した場合、この減少傾向から限界値に到達するのは、別紙図RBOTの減少傾向に示すように年月と推定されました。残りの継続使用期間は、約年ヶ月であると予測されます。≪状態監視とパラメータ≫分析の目的および各分析のパラメータは以下の通りです。特性低下目的：油の分析結果から、や劣化傾向ならびに添加剤の消耗程度、残存寿命などを確認する。粘度JISK酸価JISK赤外線吸収スペクトルJISK酸化安定度試験JISK汚染目的：油の分析結果から、砂塵あるいは水・異種油などによるや、異物混入の有無を確認する。水分JISK計数汚染度JISB重量汚染度JISB光学顕微鏡観察摩耗目的：油中の摩耗粒子を分析する事により、回転・摺動部の潤滑状態、摩耗劣化の程度、余寿命などを解析する。摩耗診断電子顕微鏡観察JISKX線マイクロアナリシス油中金属濃度JISK≪分析結果≫特性低下粘度：良好粘度値mm/sの新油値mm/sに対する変化率は+.％であり、当社推奨の管理限界値±％以内に留まっています。酸価：良好酸価は新油値の.mgKOH/g以内にあることから、問題は無いと判断します。赤外線吸収スペクトル：良好酸化安定度試験：良好酸化安定度試験の結果、数値minは当社推奨の管理限界値min以上に留まっており、現時点での使用は可能と判断します。汚染水分：良好水分値ppmは当社推奨の管理限界値以内に留まっています。計数汚染度：良好計数汚染度はNAS級と当社推奨の管理限界値NAS級以内にあります。重量汚染度：良好重量汚染度は.mg/mlと当社推奨の管理限界値mg/ml以内にあります。光学顕微鏡観察：良好光学顕微鏡写真は捕捉された汚染物の量は少なく、スラッジは確認されませんでした。摩耗摩耗診断：良好摩耗診断の結果、異常摩耗の早期発見パラメータであるIs値がのマイナス乗と良好の範囲にあることから、潤滑状態は正常と判断します。電子顕微鏡観察・X線マイクロアナリシス：今回は実施していません。油中金属濃度：良好油中金属濃度の結果、外部から混入したと思われるナトリウムが検出されたものの、良好と判断します。
報告№108-0387 報告№108-0380 | 分析№108-02609 分析№108-02550 | 108-02550 | 分析の結果、摩耗は安定し、潤滑油も継続使用可能と判断します。これらのことは、前回に比較して、計数汚染度は等級にランク減少し、SOAPで鉄および銅が検出されているものの、減少傾向を示し、D-SOAPでもSOAP同様に鉄濃度は減少したこと異常摩耗の早期発見パラメータであるフェログラフィーのIs値がの乗と良好の範囲にあることを示す粘度、水分、全酸価、IRの各データは良好の範囲にあること以上のことから判断しました。
報告№107-6009 報告№107-6516 | 分析№107-00301 分析№107-00388 | 107-00388 | 初期試験を実施した結果、摩耗の安定が確認され、潤滑油も継続使用可能と判断します。これらのことは、前回に比較して、計数汚染度はランク減少したことSOAP／D-SOAPの鉄濃度に変化がないこと異常摩耗の早期発見パラメータであるフェログラフィーのIs値がと良好の範囲にあること以上のことから判断しました。
報告№109-09136 | 分析№109-001160 | 113-000898 | 分析の結果、水分がと新油値のppmよりも高い値であることが分かりました。この水分は油面が上下に変動するさいに、いわゆる呼吸現象のようにして油槽内に入った外気の微量水分が蓄積して高くなったと思われます。水分濃度が高いと、亜鉛系の添加剤が加水分解を起こしてスラッジ化したり、摺動面で異常摩耗が発生しやすくなったり、或いは、金属表面の腐食につながるなどの影響が出やすくなります。そのため、部分更油により油中水分濃度を相対的に低下させるか、油量が少ない場合は更油するなどの措置を推奨します。また、汚染度は、計数汚染度がNAS級と当社が推奨する汚染度の管理限界値に到達し、重量汚染度がmg/mlと当社推奨の管理限界値を超えていました。SOAP-Tで油の添加剤成分であるカルシウムが検出され、フィルタ表面の異物観察で金属片、鉄錆等が観察されたことから、汚染度が高い要因は、摩耗とスラッジ、そして外部混入異物の影響と推定されました。対象設備現時点において、対象設備は継続使用可能な状態にあると判断しますが、SOAP-Tの鉄および銅濃度が高濃度であり、且つ、汚染度と水分濃度が高いことから、今後バルブ類の動作障害やフィルタの目詰まりが発生することが懸念されるため、に示す対策を推奨します。更油および油槽内の清掃汚染度と水分濃度が高いことから、これらの影響で今後バルブ類の動作障害やフィルタの目詰まりが発生することが懸念されるため、更油を推奨します。更油をする際には、油槽内を清掃し、更油する新油もNAS級程度の清浄な潤滑油を更油することを併せて推奨します。尚、一部の潤滑油を抜いて新油を補給する部分更油を実施する場合は、精密な濾過機による濾過が合わせて必要です。はフェログラフィーおよびSOAP-Tの結果から総合的に判断した結果、正常な潤滑状態を保持しつつも、局部的に摩擦熱が高いことが確認されました。フェログラフィー【定量分析：Is値】Is値は異常摩耗の早期発見パラメータのつで、摩耗粒子を定量化するために用います。今回のIs値はの乗と高い値でした。フェログラフィー【定性分析：摩耗粒子および摩耗形態観察】分析結果から比較的多く観察された摩耗粒子は、以下の通りでした。正常な摩耗粒子・潤滑状態が正常なマイルド摩耗により発生。黒錆・潤滑状態がやや厳しい凝着摩耗により発生。金属接触が厳しく、且つ、高い摩擦熱が発生していると考えられます。フリクションポリマ・局部的に高圧・高温となる場合に発生。Iカップリング発光分光分析【SOAP-T】検出された金属元素から発生箇所を推定すると、以下の通りでした。鉄、銅、ニッケル、錫・シリンダ内壁やブッシュ、ポンプ内部リン、亜鉛、カルシウム・添加剤アルミニウム、ナトリウム、モリブデン・外部混入異物計数汚染度は当社推奨の管理限界値に到達し、重量汚染度は当社推奨の管理限界値を超えていました。計数汚染度計数汚染度は、NAS級と当社推奨の管理限界値のNAS級に到達していました。重量汚染度は、mg/mlと当社推奨の管理限界値のmg/mlを超えていました。酸価、IRの各データは良好でした。水分は、pmと新油値のppmよりも高い値であることから、水分が混入したと思われます。継続使用した場合、金属表面が腐食して発生する腐食摩耗に進展することが懸念されます。
報告№109-09136 報告№113-00463 | 分析№109-001160 分析№113-001897 | 113-001897 | 潤滑油および軸受は継続使用可能な状態にあると判断します。但し、将来的な摩耗進行の有無を確認するためにも傾向監視を継続することが有効です。また、IR、SOAP-Tで新油と一致しないデータが確認されました。油名の確認分析データから新油と一致しないデータが確認されたことから、油名が違っている可能性があります。油は設備の条件にあった適正な性能のものを使用することが重要であるため、油名を再確認することを推奨します。定期的な分析今後懸念される摩耗の進行を監視するため、定期的に分析を実施することを推奨します。診断結果IRの結果、新油のIRスペクトルと一致しない箇所が確認されました。粘度前回に比較して今回の粘度は、mm/sからmm/sに上昇していました。新油値mm/sに比較して粘度変化率は+.％で、当社推奨の管理限界値である±％以内であり、良好と判断します。水分前回に比較して今回の水分は、.ppmからppmに増加していました。当社推奨の管理限界値の以下であり、良好と判断します。酸価・IR酸価劣化の進行度は、酸価およびIRの結果から総合的に判断します。前回に比較して今回の酸価は、.mgKOH/gから.mgKOH/gに低下していました。新油値.mgKOH/g以下であり、IRの結果で油劣化の兆候を示すカルボン酸の吸収が確認されていないことから、良好と判断します。但し、新油のIRスペクトルと一致しない箇所が確認されたことから、異種油の混入、または油名の誤りなどが考えられます。は良好と判断します。計数汚染度前回に比較して今回の計数汚染度は、NAS級からNAS級にランク低下し、当社推奨の管理限界値NAS級以下であり、良好と判断します。重量汚染度前回に比較して今回の重量汚染度は、.mg/mlから.mg/mlに減少し、当社推奨の管理限界値mg/ml以下であり、良好と判断します。光学顕微鏡写真重量汚染度で濾過したフィルタ表面上の夾雑物を光学顕微鏡で観察した結果、鉄錆、砂等が観察されました。総合的に判断した結果、は許容範囲内にあり、機器は継続使用可能と判定しますが、摺動部の摩耗が認められたため、定期的に潤滑油分析を実施し、摩耗推移を監視することが有用と考えます。フェログラフィー【異常摩耗指数：Is値】Is値は異常摩耗の早期発見パラメータのつで、摩耗程度を定量化するために用います。今回のIs値はの乗と、やや高い値であるものの、前回に比較してIs値の上昇傾向は確認されませんでした。フェログラフィー【定性分析：摩耗粒子の形態観察】観察された代表的な粒子は、以下の通りでした。正常な摩耗粒子・潤滑状態が正常なマイルド摩耗により発生。シビア粒子・潤滑状態がやや厳しい凝着摩耗により発生。金属潤滑部が局部的に油膜切れを起していると考えられます。観察された摩耗粒子の中でもシビア粒子は、摩擦面が将来的に異常摩耗へ進展する可能性を示唆しているため、傾向監視が必要と思われます。詳細は、別紙傾向監視が必要な摩耗粒子をご覧ください。Iカップリング発光分光分析【SOAP-T】検出された金属元素と、想定される発生箇所は、以下の通りです。鉄、銅・軸受等カルシウム、ケイ素、ナトリウム、モリブデン・外部混入異物SOAP-Tの結果、使用油であるモービルDTEメディアムに含まれているはずのリン、亜鉛が検出されなかったことから、油名の誤りが考えられます。
報告№109-09146 報告№109-09146 | 分析№109-001211 分析№109-001211 | 109-001211 | 泡立ち試験の結果は、-と新油値が-であるのに比較して高い値となっていたことから消泡性能が低下していることが分かりました。消泡性の性能が低下していることが確認されたことから、今後の使用状況によっては油の酸化劣化が進行したり、ギヤ歯面およびベアリング軌道面で油膜切れが発生したりする場合があるため、消泡剤の添加による消泡性能の改善など何らかの対応が必要になると思われます。尚、を示す粘度、水分、全酸価の各データは、全てが良好の範囲あることから消泡性能の改善により継続使用が可能と判断します。消泡性能の改善は、添加する消泡剤の効果をテストにより確認する必要がありますので、必要な場合は当社営業担当者までお知らせ下さい。機器の潤滑状態泡立ち試験の結果は、-と新油値が-であるのに比較して高い値となっていたことから消泡性能が低下していることが分かりました。消泡性の性能が低下していることが確認されたことから、今後の使用状況によっては油の酸化劣化が進行したり、ギヤ歯面およびベアリング軌道面で油膜切れが発生したりする場合があるため、消泡剤の添加による消泡性能の改善など何らかの対応が必要になると思われます。尚、を示す粘度、水分、全酸価の各データは、全てが良好の範囲あることから消泡性能の改善により継続使用が可能と判断します。消泡性能の改善は、添加する消泡剤の効果をテストにより確認する必要がありますので、必要な場合は当社営業担当者までお知らせ下さい。泡立ち試験の結果、消泡性能が低いと判断できる値であるものの、新油と同レベルにあると判断します。粘度は良好。粘度はmm/sと新油値mm/sに比較して、粘度変化率は+.％で、当社推奨の管理限界値である±％以内にあり、良好と判断します。粘度はmm/sとなっています。粘度はmm/sとなっています。粘度指数はとなっています。粘度指数はとなっています。泡立ち試験は-となっています。泡立ち試験は-と新油に比較して高い値となっています。消泡性能が低下していることが確認されています。水分は良好。水分はppmと当社推奨の管理限界値の以下であり、良好と判断します。全酸価は良好。全酸価は.mgKOH/gと新油値.mgKOH/gに比較して高いものの、IRの結果で油劣化の兆候を示すカルボン酸の吸収が確認されていないことから、良好と判断します。機器の潤滑状態摩耗粒子の形態観察結果で疲労摩耗の開始時期に見られる粒子が観察されました。μm前後の疲労摩耗粒子が観察されました。異常摩耗の早期発見パラメータである潤滑状態指数がの乗と精密な濾過設備がない機器であれば、潤滑状態指数は正常の範囲にあると判断できますが、摩耗粒子の形態観察でμm前後の疲労摩耗粒子が観察されました。
報告№104-0378 報告№105-6028 | 分析№104-02669 分析№105-00840 | 105-00840 | 回目の初期試験を実施した結果、前回確認されたオイルリング、軸受メタルの摩耗は、いずれも安定していることが確認されたものの、汚染度がNAS級と依然として悪く、汚染物の噛み込みなどによる摩耗の進行が懸念される状況でした。以上のことから、巡視の際にオイルリングの回転状況を確認すると共に可能であれば濾過を実施されることを推奨します。尚、濾過が出来ない場合は、夏季重負荷期中ですが、月初旬に精点Bを実施し、摩耗の進行状況を確認することを併せて推奨します。これらのことは、前回に比較して、計数汚染度はNAS級以上からNAS級にランク減少したものの、当社推奨の管理限界値に到達していたこと異常摩耗の早期発見パラメータであるフェログラフィーのIs値が.と良好の範囲にあるものの、摩耗粒子形態観察の結果、銅合金が多く観察されたことD－SOAPの結果、オイルリングの主成分である銅が検出されたこと以上のことから判断しました。
報告№109-09136 報告№114-00275 | 分析№109-001160 分析№114-001026 | 114-001026 | 潤滑油は物理的性状が良好の範囲にあるものの、重量汚染度が高く、フィルタ残渣にスラッジや鉄錆が確認されました。このスラッジや鉄錆の影響でバルブ類の動作障害やフィルタの目詰まり等が発生することが懸念されます。濾過油の汚染度が高いことから、油中の夾雑物による障害発生を予防するため、濾過を推奨します。計数汚染度はNAS級と良好であるものの、重量汚染度は前回の.mg/mlからmg/mlに増加し、当社推奨の管理限界値を超えていました。前回同様に粘度、水分、酸価、IR、RBOTの各データは良好です。
報告№103-6003 | 分析№103-00280 | 103-00280 | 濾過前の試料油を分析した結果、軸受メタルは継続使用可能な状態であると考えられますが、僅かにメタルの摩耗が確認されました。今後、摩耗が進行する場合がありますので、ヶ月以内に再度分析を実施し、摩耗の進行状況確認されることを推奨します。これらのことは、異常摩耗の早期発見パラメータであるフェログラフィーのIs値が、.と良好の範囲にあるものの、摩耗粒子の形態観察の結果、μmサイズのホワイトメタルが見られ、D-SOAPの結果、前回に比較してメタルの主成分である錫がからに上昇したことから判断しました。尚、RBOTが前回に比較し、min上昇したのは、新油の補充、又は、更油の影響によると思われます。今後は、今回のRBOT値によりデータ管理を行います。
報告№109-09136 報告№111-00222 | 分析№109-001160 分析№111-001121 | 111-001121 | 仮定した減速機の使用期間が実際と一致していれば、減速機は継続使用可能な状態にあると判断します。但し、ギヤ歯面では摩耗の進行が継続すると考えられますので、以下の対策を推奨します。を示す各データが良好の範囲にあり、潤滑油は継続使用可能と判断します。対策定期的な分析凝着摩耗の進行を監視するため、定期的に分析を実施し、摩耗の進行状況を確認することを推奨します。次回分析時期は、回転数の範囲や稼動時間が不明であるため理論的に求めることは困難ですが、少なくとも油中粒子が十分に撹拌された状態で採油を行う必要があります。減速機出力側の平均回転数がrpm程度とすると、稼動時間が時間以上で摩耗の進行の有無を評価することが可能ですので、これを目安にご検討下さい。最適な採油方法本試料油は、機器停止中に給油口から採油されています。機器が停止している状態では、別紙油粒子の沈降の影響に示すように油槽内で撹拌がなくなり固形物が沈降するため、油中汚染度は低くなると推定されます。今後の採油は、極力運転中もしくは停止直後の油槽中層部から実施されることを推奨します。フェログラフィー異常摩耗の早期発見パラメータとして摩耗粒子を定量化して評価するフェログラフィーのIs値は、潤滑状態が厳しいの乗でした。摩耗粒子の形態で比較的多く観察された粒子は、潤滑状態が正常な場合に発生する摩耗粒子、金属潤滑部が局部的に油膜切れを起して発生するシビア粒子でした。これらの摩耗粒子が観察された場合、潤滑部で発生している摩耗形態は、正常なマイルド摩耗と潤滑状態がやや厳しい凝着摩耗であることが分かります。バックラッシご提供いただいた減速機に関する情報からハスバ歯車の組み合わせの段減速機構であることが分かりました。この歯車の構成から接触点は合計で箇所となります。累積稼働時間が不明であることから、図面記載の日付から使用したと仮定し、ギヤのバックラッシの増加量を求めました。その結果、バックラッシの増加量はヶ月間でμmと推定されました。バックラッシ増加分の上限値は、メーカにより差異はあるものの、当社の推奨するバックラッシは、一般に推奨されるμmを管理目安にしています。この値に比較して十分に小さい値です。Iカップリング発光分光分析供試のギヤ油を分析した結果、検出された金属元素は、SOAPの結果表に示すように、鉄、鉛、銅、ニッケル、錫、リン、亜鉛、カルシウム、アルミニウム、ケイ素、ナトリウム、マグネシウムが検出されました。これらの検出された金属元素から発生箇所を推定すると鉄、鉛、銅、ニッケル、錫・ギヤ・軸受等リン・オイル添加剤亜鉛、カルシウム、アルミニウム、ケイ素、ナトリウム、マグネシウム・外部混入異物であると思われます。このうち、機械部品が摩耗したと思われる元素はのグループです。計数汚染度は当社推奨の管理限界値を超えていました。D－SOAPで油の添加剤成分であるリンが検出され、フィルタ表面の異物観察で表面が茶褐色で金属片、鉄錆、砂等が観察されたことから、汚染度が高い要因は、摩耗とスラッジ、そして外部混入異物の影響と思われます。粘度、水分、全酸価、IRの各データは良好でした。
報告№109-09136 報告№114-00308 | 分析№109-001160 分析№114-001285 | 114-001285 | 水分は当社推奨の管理限界値以下であるものの、やや高い値でした。今後水分が増加した場合、金属表面が腐食する腐食摩耗に進展することが懸念されます。一方、今回の採油箇所がドレンであることから、配管分を廃油していない場合は、ドレン配管に溜まっていた水分が混入した可能性も考えられます。対象設備は継続使用可能な状態にあると判断します。但し、疲労摩耗粒子が比較的多く観察されたことから、今後摩耗がさらに進行すること懸念されるため、以下の対策を推奨します。定期的な分析今後の進行が懸念される疲労摩耗の推移を監視するため、定期的な分析実施を推奨します。水分の混入経路確認水分の混入経路を特定しなければ、水分の混入が継続する可能性がありますので、水分の混入経路を特定されることを推奨します。異常摩耗の早期発見のパラメータであるIs値は、レベルとやや高い値でした。また、潤滑部の摩耗が認められたため、定期的に潤滑油分析を実施し、摩耗推移を監視することが有用と考えます。フェログラフィーで比較的多く観察された粒子は、以下の通りです。正常な摩耗粒子・潤滑状態が正常なマイルド摩耗により発生。疲労摩耗粒子・繰返し応力による金属疲労で発生。大型化するとフレーキングの発生が懸念されます。SOAP-Tの結果、鉄がppm検出され、さらにSEM・XMAで鉄、クロム、マンガンを含む粒子が支配的であったことから、シリンダ摺動面や軸受の摩耗によるものと推定されます。水分は良好です。
報告№109-09136 報告№113-00662 | 分析№109-001160 分析№113-002851 | 113-002851 | 潤滑は良好の範囲にあることから、継続使用可能と判断します。但し、汚染度が高いことから、油中の夾雑物が潤滑部に噛み込むことによる摩耗の進行が懸念されます。軸受メタルの主成分である錫が高い値で検出されました。機器停止中のドレンプラグからの採油による影響でデータが高濃度に出ている可能性もありますが、軸受メタルの摩耗が懸念されます。摩耗深さを計算した軸受メタルの仮定が正しければ、軸受メタルの表面粗さが無くなり、鏡面状態になっている箇所があると思われます。軸受メタルの点検摩耗深さを計算した軸受メタルの仮定が正しければ、軸受メタルは鏡面状態になっている箇所があると推定されます。採油条件により高濃度に出ている可能性がある錫をもとにしていますので、摩耗深さを高めに推定したことになりますが、念のため軸受メタルの点検を推奨します。定期的な分析今後の摩耗推移を監視するため、定期的に分析を実施することを推奨します。軸受メタルの情報提供今回メタルの摩耗深さの計算は、軸受メタルのサイズを仮定して計算していますので、次回分析時には、メタルサイズをお知らせください。最適な採油方法本試料油は、機器停止中にドレンプラグから採油されているため、別紙油中粒子の沈降の影響に示すように、油中粒子が油槽底部に沈降し、分析データが高濃度に出ている可能性があります。正確なデータによる診断を行うためにも、今後の採油は、極力運転中もしくは停止直後の油槽中層部から実施されることを推奨します。異常摩耗の早期発見のパラメータであるIs値はレベルと正常です。また、潤滑部の摩耗が認められたため、定期的に潤滑油分析を実施し、摩耗推移を監視することが有用と考えます。メタルの摩耗分析結果から軸受メタルの摩耗深さを、以下の条件を仮定して求めました。・分解点検から今回までに更油を実施していないと仮定した場合の錫濃度.ppm・当社の経験からメタル面積の約分の程度が摩耗した・更油後の錫濃度を・摺動面の面積をcmその結果、メタル表面の平均的な摩耗深さは.μmとなり、メタルの表面粗さを軸受表面の一般的な粗さであるsと仮定すると、摩耗深さが表面粗さを上回っていることから、メタルは摩耗により鏡面になっている箇所が発生していると推定されます。計数汚染度はNAS級と当社推奨の管理限界値に到達していました。フィルタ残渣に金属片、鉄錆、砂等が観察されたとから、汚染度が高い要因は、摩耗粒子と外部混入異物の影響と思われます。粘度、水分、酸価、IRの各データは良好です。
報告№103-0210 | 分析№103-02088 | 103-02088 | 本減速機の圧力が低下していたため、原因を調査した結果、フィルタの目詰まりが確認されました。本試験は、フラッシング前の油の分析結果から、フィルタが目詰まりした原因を検討することを目的としました。分析の結果、ギヤ歯面、ベアリング軌道面、ベアリングの保持器では厳しい金属接触が発生していることが確認されました。このことから、フィルタが目詰まりを発生した原因は、ギヤ歯面、ベアリング軌道面、ベアリング保持器の摩耗により発生した摩耗粒子によるものと考えられました。これらのことは、計数汚染度がNAS級以上であること異常摩耗の早期発見パラメータであるフェログラフィーのIs値が、の乗と非常に高いこと摩耗粒子形態観察で、金属接触が厳しい場合に発生するシビア粒子、銅合金が非常に多く見られたことSOAP／D－SOAPで、鉄、銅、亜鉛が多く検出されたこと光学顕微鏡写真に示すように、銅合金が多く見られたこと以上のことから判断しました。尚、採油を主機停止中に中間軸受ドレンから実施しているため、油循環中の採油に比較して油中粒子が沈降して高濃度になっている部分を採油していると考えられるため、今回観察された摩耗粒子が現在使用しているベアリングから発生しているのか、以前使用していたベアリングから発生したのかを判断することができませんでした。今後、運転開始後週間以内にトライボ診断を実施し、現在も摩耗が進行し続けているのかを確認する必要があります。
報告№109-09124 報告№109-09124 | 分析№109-001087 分析№109-001087 | 109-001087_修正 | 年月日C側軸受から異音が発生してポンプを停止した。月日異音の再確認のため、ポンプを再起動したが異音はしなかった。潤滑油が黒化したため潤滑油を交換した。潤滑油交換後、ポンプを起動したところC側軸受から異音が発生した。異音が発生した原因を確認する。汚染度、潤滑状態、油中金属濃度、）汚染度・パラメータ：計数汚染度重量汚染度光学顕微鏡各パラメータの説明、分析目的については添付資料を参照計数汚染度計数汚染度は、NAS級以上と当社推奨の管理限界値のNAS級を超えていました。EMBEDExcel.Sheet.重量汚染度がmg/mlと当社推奨の管理限界値のmg/mlを超えていました。EMBEDExcel.Sheet.光学顕微鏡観察フィルタグラムで～μmサイズの摩耗粒子が観察されました。）潤滑状態・パラメータ：摩耗診断電子顕微鏡観察/X線マイクロアナリシス油中金属濃度）各パラメータの説明、分析目的については添付資料を参照摩耗診断異常摩耗の早期発見パラメータであるフェログラフィーのIs値がの乗と当社推奨の管理目安であるの乗を大きく超え異常な潤滑状態を示しており、また、摩耗粒子の形態観察では異物の噛み込みにより発生する切削粒子と金属接触が厳しい場合に発生するシビア粒子が非常に多く観察されました。電子顕微鏡観察・X線マイクロアナリシス観察された摩耗粒子の材質は、SEM・XMAでの詳細な観察の結果から鉄、クロム、マンガンを含んでいたことから軸受材であることが分かります。したがって、摩耗はベアリングからの発生であると判断できました。油中金属濃度をご参照ください。）油中金属濃度で鉄が比較的多く検出されました。）・パラメータ：粘度水分全酸価IRRBOT各パラメータの説明、分析目的については添付資料を参照を示す粘度、水分、全酸価、IR、RBOTの各データが良好の範囲にあることから、この油は継続使用可能と判断します。粘度粘度は、mm/sと新油値mm/sに比較して、粘度変化率は-.％と当社推奨の管理限界値の±％以内にあり良好と判断します。水分は、.と当社推奨の管理限界値の以下であり良好と判断します。全酸価全酸価は、.mgKOH/gと新油値.mgKOH/g以内にあり良好と判断します。IRIRの結果、IRチャートに示すように新油に比較して変化はなく良好と判断します。RBOTRBOTは、minと新油値minに比較して変化はなく良好と判断します。粒度分布粒度分布は、下図に示す通りです。図粒度分布図粒度分布図の粒度分布の結果から、.μm～μmのサイズが粒子数全体の％を占めていることがわかり、また、図の粒度分布の結果から、.μm～μmサイズ粒子は、体積の％程度であり、粒子数は多いものの全体体積に占める割合が％未満であることが分かりました。一方、図からは、μm～μmの粒経分布が体積の約％を占めており、このことから、油中粒子はμm未満と約μm～約μmとのふたつの粒子サイズ領域に分布していることが分かります。異音発生の原因分析の結果、塵埃などの外部から混入した痕跡を示す異物は観察されず、切削粒子と凝着摩耗粒子が支配的であったことから、油中の異物は軸受内部で発生したと推定されます。摩耗粒子の摩耗形態のうち切削摩耗は、異物の転動により発生する、いわゆる三元切削によって発生する特徴的な形状となっていたことから、油膜が切れるなどの要因で発生したベアリング鋼の摩耗粒子と判定できます。摩耗粒子がベアリングの転動面、軌道面に噛み込み、ナイフエッジの役割となって転動体表面や保持器などを切削することで更に摩耗発生を助長し、それが異音発生の原因と推定されます。以下に詳細な解析を説明します。）内部要因による摩耗と外部要因による摩耗の相違点通常、外部から混入した異物が原因で摩耗が起こる場合、フェログラフィー分析から砂、鉄錆、繊維などが観察され、また、粒度分布では数μm以上の粒子サイズに分布が現れます。今回の分析で観察された異物が摩耗粒子であると判断した理由は、粒度分布の結果から、非常に小さな粒子サイズの領域と、大型の粒子サイズの領域のみに異物が分布している事がわかり、外部から異物が混入した際に特徴的に見られる、数μmサイズの粒子の分布は見られなかったこととなります。）粒度分布と摩耗粒子の形態による観察結果フェログラフィーで観察された摩耗粒子の特徴的な形態から、小さな粒子サイズの領域の摩耗粒子は、回転しながら異物の角で相手を切削する三元切削摩耗で発生したことが分かります。一方、大型の粒子サイズの領域では、切削摩耗で発生した摩耗粒子に加え、金属接触で発生する特徴的な摩耗粒子が観察されました。これらのことから、今回の摩耗のメカニズムは軸受内部で油膜切れが発生し、これにより微小な摩耗粒子が発生してこの摩耗粒子が異物となって軸受内部に入り込んで更なる摩耗の起点となり、摩耗が進展して金属接触が増大し、最終的に異音の発生につながったと推定されました。対策特に切削摩耗は、清浄な潤滑状態の摩耗速度の～桁早いことが知られているため、この摩耗形態が支配的な場合は、至急油を交換するなどの対策が求められます。しかし、本試料は既にIs値がの乗となって異常な潤滑状態であり、またフィルタグラムの結果で局部的なフレーキングが発生していると推定できる～μmの摩耗粒子観察されたことから、本ベアリングは損傷に至るまでの時間は短時間であるったものと推定されます。更油ではなく至急ベアリングの交換が必要と判断します。
報告№105-6050 報告№105-6073 | 分析№105-01529 分析№105-02728 | 105-02728 | 油交換後に初期試験を実施した結果、計数汚染度がNAS級と初期値としてはやや高い値でした。摩耗粒子形態観察で外部から混入した砂がやや多く観察されました。混入による影響は直ちにないものの、今後これらの異物が軸受摺動面に噛み込み摩耗が進行することが懸念されるため、計画通り運転開始ヶ月後に再度分析を実施し、汚染状況及び摩耗の進行状況を確認されることを推奨します。これらのことは、計数汚染度がNAS級と初期値としてはやや高いこと異常摩耗の早期発見パラメータであるフェログラフィーのIs値がと良好の範囲にあるものの、摩耗粒子形態観察の結果、外部から混入した砂がやや多く観察されたこと以上のことから判断しました。尚、主機停止中にドレンバルブから採油を実施しているため、油循環中の採油に比較して油中粒子が沈降して高濃度になっている部分を採油していると考えられます。したがって、油が循環している状態で採油を実施した場合に比較して、分析データが高くなり、異常な状態と判断してしまう可能性がありますので、今後の採油は、停止直後、或いは、油循環中に採油を実施されることを推奨します。
報告№107-0192 報告№107-0192 | 分析№107-01045 分析№107-01045 | 107-01045 | 経緯＃Gスラスト軸受の油温がを一瞬超えてトリップした。その後、前後で安定している。目的タービン油の分析結果から、油温上昇の原因を調査する摩耗粒子の観察軸受油槽内の油温上昇の原因とそれに伴う損傷形態と観察された摩耗粒子の関係は、以下の表に示すような内容が考えられた。その結果、表から分かるように、ガイド軸受の隙間減少による油膜圧力の増大水車ランナーが下流側に押されるなど、主軸の振れ量に何らかの変化が生じ、下流側の軸受隙間が小さくなった場合、タービン油は、回転している主軸とガイド軸受の狭くなった隙間で高圧状態を受け油膜圧力が増大して高分子化することがあり、その場合、フリクションポリマと球状粒子が検出されるが、今回、フリクションポリマは検出されていない。ガイド軸受の隙間減少による金属接触主軸の振れ量増大などで主軸が軸受に接触し、油膜が局部的に破断して金属接触が生じた場合、軸受の主成分であるシビア粒子と球状粒子の双方が観察される。今回、球状粒子は観察されたが、軸受材の錫のシビア粒子が観察されていない。ガイド軸受の隙間増大による摩耗軸受の固定用金具の緩みなどで、ガイド軸受の軸受隙間が増大し、主軸の振れ量が増加した場合、フリクションポリマと共に、緩んだ金具部分の金属接触による酸化摩耗も発生するが、今回、双方の摩耗粒子が観察されていない。主軸の振れ量増大による振動水車のセンターホワールや水車ランナーの回転振動などの影響で主軸が振動した場合、潤滑油中には、振動発生時に特徴的なフレッティング粒子が観察され、更に金属接触が生じた場合には軸受の主材料である錫ベースのシビア摩耗粒子も発生するが、今回、このシビア摩耗粒子は観察されていない。冷却水の通水量不足による摩耗冷却水の通水量が不足し油温が上昇した場合、軸受は、局部の油膜破断により金属接触が発生し、シビア摩耗粒子が発生する。しかし、今回、再起動による油温上昇はなく、また錫ベースの摩耗粒子は観察されていない。軸受の接着強度が低下し軸受局部が剥離樹脂製スラスト軸受と台金部分との接着部が、回転振動などの影響を受けて剥離した場合、振動による摩耗粒子が観察され、また剥離部分から脱落した樹脂軸受の一部が回転摺動部に入り込み、樹脂製軸受の表面から樹脂軸受独特の切削粒子が観察されるが、今回、樹脂の切削粒子は観察されたものの、疲労摩耗粒子は観察されていない。振動の影響により疲労摩耗微振動の影響により、スラスト軸受表面が疲労剥離した場合、疲労摩耗特有の摩耗粒子に加えて、樹脂軸受の母材である樹脂の切削粒子が観察される。今回、樹脂と思われる切削粒子は観察されたものの、疲労摩耗は観察されていない。油中異物による切削摩耗タービン油を給油する際、或いは、所内工事などを行った場合など、外部から混入した異物により軸受表面で発生する切削作用により切削粒子が発生する。今回、切削粒子が若干観察されている。油量不足による摩耗油面低下などの影響で、摺動面へのタービン油供給量が不足した場合、油膜破断により、樹脂のシビア摩耗と場合によってはスラストランナー表面から発生する鉄系の球状粒子が観察されるが、今回、樹脂と思われる球状粒子は観察されたものの、シビア摩耗粒子は観察されていない。表油温上昇が生じた場合の推定原因と摩耗粒子推定される原因と損傷の形態 損傷原因に符合する摩耗粒子 発生箇所 原因 現象 損傷形態 粒子の種類 検出の有無 軸振れ ガイド軸受の隙間減少 局部的な油膜圧力増大 高面圧 フリクションポリマ球状粒子 ×○ 金属接触 摩耗 シビア摩耗粒子球状粒子 ×○ 軸受隙間の増大 軸受固定金具の緩み 摩耗 フリクションポリマフレッティング粒子 ×× 振れ量増大 振動発生 疲労摩耗 フレッティング粒子シビア摩耗粒子 ×× 金属接触 摩耗 切削粒子球状粒子 ○○ 冷却水 流量低下 油温上昇 摩耗 シビア摩耗粒子 × 粘度低下 摩耗 軸受 接着強度低下 軸受剥離 疲労破壊 疲労摩耗粒子切削粒子 ×○ 微振動発生 軸受剥離 疲労 油中異物 局部的な切削 切削摩耗 切削 切削粒子 ○ 局部的剥離 疲労破断 ― 温度計 接点異常 ― ― － 油量 油量不足 油面低下 摩耗 シビア摩耗粒子球状粒子 ×○ このように、油温上昇の要因を推定原因別に分類し、推定する損傷形態と符合する摩耗粒子を検討した結果、樹脂と思われる切削粒子と、これも樹脂と思われる球状粒子と鉄系の球状粒子、また、大型の銅系シビア粒子、さらに樹脂軸受の充填材に使用されているシリコンファイバーが観察されたことから、油温が上昇した原因は、振動、或いは、軸振れの振れ増加によりスラスト軸受の摺動面の油膜が破断し、その摩擦熱により油温が上昇したものと推定されました。摩耗粒子に、WJの成分が検出されていない事から、主軸とガイド軸受の接触はなかったと思われます。樹脂軸受は、金属製軸受と違い台金部からの放熱効率が低いのが特長と言われており、軸受摺動面で発生した熱により油温が高めになることがあるため、引き続き無添加タービン油を使用する際は、酸化劣化の傾向監視は重要です。尚、分析の結果、観察された摩耗粒子に、最大サイズがμm前後、銅系のシビア摩耗粒子があり、％前後の錫が含まれていたことから、銅を使用した箇所の摩耗が確認されましたが、これは、銅を使用した箇所、例えば、樹脂軸受の樹脂と台金の接合部ガイドメタルの支持部冷却水用配管部からの発生が考えられました。銅系の摩耗粒子発生箇所が、樹脂軸受の樹脂と台金の接合部であった場合、既に樹脂軸受は剥離又は摩耗があると考えられますが、このような状況にある場合、温度上昇の原因は、樹脂軸受とバックメタルを接合している銅系金属部とランナーとの接触によりますが、今回分析結果からは、樹脂の剥離より発生した粒子が確認されていないため、樹脂と台金接合部に摩耗が生じていたとしても、限定的で局部的な摩耗であると思われます。ガイドメタルの支持部に銅合金を使用している場合、支持部で摩耗が発生している可能性もあります。この支持部の摩耗が進行するとセグメントメタルの動きが主軸の変動に追従できなくなり、メタル摺動面で金属接触が発生しますが、今回の分析結果から、ホワイトメタルの主成分である錫が検出されていないことから、ガイドメタルの摩耗は確認されませんでした。銅系粒子の摩耗発生箇所が冷却水用配管部であったとすると、配管取付部に緩みが生じていることも考えられます。緩みが生じたことで配管が振動し、継手部が外れたり、銅配管に亀裂が生じたりして冷却水の混入に至る場合があります。銅系金属の使用箇所を特定し、摩耗発生箇所を判断するため、図面による詳細な検討を推奨します。
報告№109-09255 報告№109-09255 | 分析№109-002424 分析№109-002424 | 109-002424 | 今回の採油は、対象設備停止中にドレン弁から実施しているため、別紙油中粒子の沈降の影響に示すように、油中粒子などの固形物は沈降の影響を受けて分析データが高濃度に出る可能性があることから、このことを踏まえて結果を検討しました。本試料は、高濃度になっていると思われる対象設備停止中のドレン穴から実施した採油にもかかわらず、分析の結果は全て良好の範囲にあったことから、油は継続使用可能であり、また潤滑状態も正常と判断します。特性低下分析結果は、全項目が良好の範囲にありました。したがって、油の特性低下は認められず良好と判断します。粘度粘度は.mm/sと新油値.mm/sに対する粘度変化率が+％でした。粘度変化率の推奨管理限界値は、±％以内となっていますが、今回の結果はこの範囲内にあることから、良好と判断します。全酸価全酸価はmgKOH/gと新油値mgKOH/g以内に比較して高くなっているものの、今回の分析結果には劣化の兆候として現れる有機物・有機化合物が確認されていないことから、良好と判断します。酸化安定度酸化安定度は、新油値と比較して十分に残存していることが必要ですが、今回の残存率は新油の％となっており、当社推奨の管理限界値の％以上であったことから、良好と判断します。汚染水分による汚染は確認されず、良好と判断します。水分濃度は、当社推奨の管理限界値の以下のppmであり、良好と判断します。摩耗潤滑状態は正常と判断します。異常摩耗の早期発見パラメータであるフェログラフィーのIs値は、潤滑状態が良好と判断できるのマイナス乗であったことから、潤滑状態は正常と判断します。
報告№109-09136 報告№111-00594 | 分析№109-001160 分析№111-002766 | 111-002766 | 潤滑油およびギヤ・軸受は継続使用可能な状態にあると判断します。但し、今後も摩耗の進行を傾向監視するため、以下の対策を推奨します。定期的な分析疲労摩耗の進行を監視するため、定期的に分析を実施し、摩耗の進行状況を確認することを推奨します。シリコン系のグリースや添加剤の確認シリコン系の添加剤やグリースを使用している箇所があるかについてご確認下さい。フェログラフィー異常摩耗の早期発見パラメータとして摩耗粒子を定量化して評価するフェログラフィーのIs値は、潤滑状態が正常なの乗でした。摩耗粒子の形態で比較的多く観察された粒子は、潤滑状態が正常な場合に発生する摩耗粒子繰返し応力を受けて発生する疲労摩耗粒子でした。これらの摩耗粒子が観察された場合、潤滑部で発生している摩耗形態は、正常なマイルド摩耗疲労による疲労摩耗であることが分かります。Iカップリング発光分光分析供試の潤滑油を分析した結果、検出された金属元素は、SOAP-Tの結果表に示すように、鉄、クロム、リン、亜鉛、カルシウム、アルミニウム、ケイ素、ナトリウムでした。検出されたこれらの金属元素から発生箇所を推定すると鉄、クロム、亜鉛・ギヤ・軸受等リン・オイル添加剤カルシウム、アルミニウム、ケイ素、ナトリウム・外部混入異物であると思われます。このうち、機械部品が摩耗したと思われる元素はのグループです。ケイ素の検出SOAP-Tでケイ素がppm検出されました。一般に、潤滑油中からケイ素が検出された場合の原因として、シリコン油或いは、シリコン系の添加剤が検出されるフェログラフィーおよびフィルタ表面の異物観察で砂が多く観察されて検出されるシリコングリースをシール部に塗布している場合、このシリコングリースが潤滑油に混入して検出されるなどが挙げられますが、今回検出が比較的高濃度であることからの可能性が考えられます。については、分析結果では確認することが出来ませんので、これに関する情報があれば提供をお願いします。計数汚染度はNAS級とやや高い値でした。フィルタ表面の異物観察で鉄錆、砂等が観察されたことから、汚染度が高い要因は、摩耗と外部混入異物の影響と思われます。粘度、水分、酸価、IRの各データは良好でした。
報告№109-09136 報告№110-00319 | 分析№109-001160 分析№110-001296 | 110-001296 | は、油の粘度、油中のスラッジの発生量を判断パラメータに、粘度、全酸価、IR、RBOTで評価します。分析の結果、油の粘性を示す粘度は、新油値の.mm/sに比較して粘度変化率が-％のmm/sとほぼ変化はなく、また油中のスラッジの発生量を示す全酸価は、新油値の.mgKOH/gに比較して大きな変化のない.mgKOH/gと劣化は確認されなかった。さらにはIRの結果でも油が劣化した場合に発生するカルボン酸の発生も確認されず、酸化防止剤の残存量を示すRBOTは、限界値minに比較して、十分に残量があるminであった以上のことから、潤滑油の劣化は確認されませんでした。一方、油中の水分を計測した結果、水分はppmと新油と同等であり、継続使用可能な状態にあることが確認されました。潤滑油は継続使用可能な状態にあると判断します。なお、潤滑油の余寿命は、RBOTの使用時間当たりの減少量から推定しますが、推定には新油値と使用油のRBOT値に加えて、使用時間または直近の油入替日が必要となります。今後は、可能であればご提供下さい。
報告№109-09447 報告№113-00255 | 分析№109-002782 分析№113-000973 | 113-000973 | 分析の結果、は良好の範囲にあることから、継続使用可能な状態にあると判断します。対象設備は継続使用可能な状態にあると判断します。但し、摩耗粒子の形態観察で切削粒子、黒錆が比較的多く観察されたことから、将来的な摩耗進行の有無を確認するためにも傾向監視を継続することが有効です。に示す対策を推奨します。定期的な分析今後懸念される切削摩耗および凝着摩耗の進行を監視するため、定期的に分析を実施することを推奨します。はフェログラフィーの結果から総合的に判断した結果、継続使用は可能ですが、今後の機器の機能を確認するためにも傾向管理が有用と考えます。フェログラフィー【定量分析：Is値】Is値は異常摩耗の早期発見パラメータのつで、摩耗程度を定量化するために用います。今回のIs値はの乗と、やや高い値でした。フェログラフィー【定性分析：摩耗粒子および摩耗形態観察】分析結果から観察された代表的な粒子は、以下の通りでした。正常な摩耗粒子・潤滑状態が正常なマイルド摩耗により発生。切削粒子・異物や金属表面の微小突起による切削摩耗により発生。黒錆・潤滑状態がやや厳しい凝着摩耗により発生。金属接触が厳しく、且つ、高い摩擦熱が発生していると考えられます。観察された摩耗粒子の中でも切削粒子、黒錆は、将来的な摩耗の進行に繋がる可能性を示唆しているため、傾向監視が必要と思われます。切削摩耗は、他の摩耗形態に比較して摩耗進行速度が速く注意が必要で、定期的なトライボ診断による状態監視が必要と考えます。切削摩耗の原因となる混入異物が残留している場合、この異物により切削摩耗が継続して発生する可能性があります。黒錆は、凝着摩耗に分類されます。これらの摩耗粒子は、摺動面および軌道面で凝着、破断を繰り返し、この過程で生じる移着粒子が成長して摩耗粒子となります。そのため、摺動面および軌道面では局部的に油膜切れが発生していることを示しています。この状態が継続した場合、摩耗粒子のサイズは徐々に大型化していき、最終的には軸受の損傷に至る場合があります。Iカップリング発光分光分析【SOAP-T】検出された金属元素から発生箇所を推定すると、以下の通りでした。鉄、鉛、銅、錫・エンジン部品リン、亜鉛、カルシウム、ケイ素、ホウ素・添加剤アルミニウム、マグネシウム・外部混入異物水分はppmと基準値以下であり、良好でした。計数汚染度計数汚染度は、NAS級以上と基準値を超え、汚染されていました。粒度分布粒度分布は.～μmの範囲にあり、.μmにピークが確認されました。μm以下の粒子が多いことから、燃焼して発生したすす等であることが分かります。粘度、酸価、IR、塩基価、RBOTの各データは良好でした。
報告№105-0374 | 分析№105-02487 | 105-02487 | 本トライボ診断は、油の性状・汚染度・摩耗状態を評価し、更油の判断および、潤滑状態を明らかにすることにより、非常用ディーゼル発電機の保守に寄与することを目的とする。トライボ診断の結果、前回と同じくシリンダ、ピストンリング等の摩耗が確認されたものの、いずれも軽微であり、異常摩耗の早期発見パラメータであるフェログラフィーのIs値が減少傾向にあり、さらに、油中金属元素分析の結果でも鉄濃度に大きな変化がないことから、摩耗は安定していると判断します。尚、を示す全酸価、全塩基価は良好の範囲にあるものの、粘度がmm/sと新油に比較して-％と低下しており、当社推奨の管理限界値を下回っていることが判りました。この原因は、潤滑油中に混入した燃料油の影響が考えられます。粘度低下のままの運転は、軸受潤滑の油膜形成に影響が出ますので更油を計画されることを推奨します。又、水分がと当社推奨の管理限界値のをわずかに超えており、発錆に注意する必要があります。更油を実施されない場合は、定期的にトライボ診断を実施し発錆の有無を監視されることを推奨します。
報告№102-0279 | 分析№102-02772 | 102-02772 | 分析の結果、すべり軸受は継続使用可能な状態にあると判断します。このことは、計数汚染度が、前回のNAS級から今回NAS級に若干上昇しているものの、フェログラフィーの結果、異常摩耗の早期発見パラメータが.と良好の範囲にあることD-SOAPの結果、軸受メタルの錫が検出されていないことから判断できます。
報告№107-0366 報告№109-09284 | 分析№107-01900 分析№109-002044 | 109-002044 | 濾過前の試料油を分析した結果、異常摩耗の早期発見パラメータであるフェログラフィーのIs値が前々回同様にの乗とやや不良領域にあり、摩耗粒子の形態観察でμm以下の鉄系摩耗粒子、金属接触が厳しく、且つ、摩擦熱が高い場合に発生する黒錆が多く観察されました。SOAPの結果、前々回に比較して鉄がppmからppmに増加していました。主にサーボシリンダ内壁およびポンプ内部で摩耗が進行している可能性が考えられます。このまま摩耗が進行し汚染度が増加した場合、バルブ類の動作障害やフィルタおよびストレーナの目詰まり等が発生することが懸念されます。これらの障害発生に対する弊害を勘案の上、ヶ月後に再度分析を実施し、汚染度上昇の有無を確認することを推奨します。
報告№107-0158 報告№107-0158 | 分析№107-00874 分析№107-00874 | 107-00874 | 分析の結果、前回に比較して計数汚染度がNAS級から級にランク減少したものの、やや高い値でした。摩耗粒子形態観察およびフィルタ写真で、鉄錆が観察されたことから、汚染度が高い原因は、外部から混入したと思われる異物の影響と考えられました。以上のことから、本軸受は継続使用可能な状態にあると判断できますが、今後の採油は、廃油量を増量するなど外部からの影響を受けないように採油時にご配慮いただけますようお願い申し上げます。この油は継続使用可能と判断します。粘度は良好と判断します。粘度はmm/sと管理限界値以内にあり、良好と判断します。水分は良好と判断します。水分は.と管理限界値の以下にあり、良好と判断します。全酸価は良好と判断します。全酸価は.mgKOH/gと新油データの.mgKOH/gに比較して高い値であるものの、IRの結果で油劣化の兆候を示すカルボン酸が確認されていないことから、良好と判断します。IRは良好と判断します。IRの結果、油劣化の兆候を示すカルボン酸の吸収が確認されていないことから、継続使用可能な状態にあると考えられます。計数汚染度はやや高い値でした。計数汚染度はやや高い値でした。計数汚染度はNAS級と当社推奨の管理限界値のNAS級以内にあるものの、やや高い値でした。重量汚染度は良好と判断します。重量汚染度はmg/mlと当社推奨の管理限界値のmg/ml以内にあり、良好と判断します。機器の潤滑状態フェログラフィーの結果、外部から混入したと思われる鉄錆が観察されました。SOAPは良好と判断します。SOAPの結果、摩耗により発生する鉄が検出されていないことから、良好と判断します。D－SOAPの結果、鉄が検出されました。D－SOAPの結果、摩耗により発生する鉄が検出されました。フェログラフィーの結果、外部から混入したと思われる鉄錆が観察されました。異常摩耗の早期発見パラメータであるフェログラフィーのIs値が.と良好の範囲にあるものの、摩耗粒子形態観察の結果、外部から混入したと思われる鉄錆が観察されました。
報告№109-09136 報告№111-00370 | 分析№109-001160 分析№111-001666 | 111-001666 | 潤滑油および軸受は継続使用可能な状態にあると判断します。なお、急激な進行はないと思われますが、前回に比較して疲労摩耗の進行が確認されたため、以下の対策を推奨します。疲労摩耗の進行を監視するため、定期的に分析を実施し、摩耗の進行状況を確認することを推奨します。フェログラフィー異常摩耗の早期発見パラメータとして摩耗粒子を定量化して評価するフェログラフィーのIs値は、前回のの乗から変化はなく、潤滑状態が安定していることを示していました。摩耗粒子の形態で比較的多く観察された粒子は、繰返し応力を受けて発生する疲労摩耗粒子、局部的に高圧・高温となる場合に発生するフリクションポリマでした。これらの摩耗粒子が観察された場合、潤滑部で発生している摩耗形態は、疲労による疲労摩耗であり、そして局部的ではあるものの高圧・高温の箇所が発生していることも分かります。フリクションポリマは、潤滑油が軌道面に押し込められ高圧状態になると同時に、圧縮熱により高温状態になった結果、基油自身が重合反応を起こし生成することが知られています。そのため、高圧高温状態の解消がなされなければ、潤滑油の劣化が進行し、粘度上昇に因る潤滑異常に進展する場合があります。Iカップリング発光分光分析供試の潤滑油を分析した結果、検出された金属元素は、SOAPの結果表に示すように、鉄、鉛、アンチモン、錫、リン、亜鉛、カルシウム、バリウム、アルミニウム、ケイ素、ナトリウムが検出されました。これらの検出された金属元素から発生箇所を推定すると鉄、鉛、アンチモン、錫・軸受等リン・オイル添加剤亜鉛、カルシウム、バリウム、アルミニウム、ケイ素、ナトリウム・外部混入異物であると思われます。このうち、機械部品が摩耗したと思われる元素はのグループです。前回に比較して計数汚染度はNAS級から等級に変化はなく、良好でした。前回同様に粘度、水分、全酸価、IRの各データは良好でした。
報告№109-09136 | 分析№109-001160 | 112-002792 | 粘度がISOVG規格外にありました。また、油中の汚染度が高く、増加傾向にあることから、以下の対策を推奨します。対象設備は継続使用可能な状態にあると判断します。但し、将来的な摩耗進行の有無を確認するためにも傾向監視を継続することが有効です。濾過摩耗粒子や異物等がギヤ歯面や軸受軌道面に噛み込むことによる摩耗の進行が懸念されるため、可能であれば濾過を推奨します。定期的な分析今後懸念される切削摩耗、凝着摩耗、そして疲労摩耗の進行を監視するため、定期的に分析を実施することを推奨します。シリコン系のグリースや添加剤の確認ケイ素がやや高い濃度で検出されたことから、シリコン系の添加剤やグリースを使用している箇所があるかについてご確認下さい。新油との比較による評価を示す粘度、酸価のデータは新油データを基準として評価しています。今回は油名が不明であったため評価できませんでしたが、今後評価する場合は、使用している新油を同時に分析することをご検討下さい。使用油名の再確認粘度が規格外にあるため、使用油名の再確認を推奨します。はフェログラフィーおよびSOAP-Tの結果から総合的に判断した結果、継続使用は可能ですが、機器の機能を保持するためにも傾向管理が有用と考えます。フェログラフィー【定量分析：Is値】Is値は異常摩耗の早期発見パラメータのつで、摩耗粒子を定量化するために用います。Is値はの乗と高い値でした。フェログラフィー【定性分析：摩耗粒子および摩耗形態観察】分析結果から比較的多く観察された粒子は、以下の通りでした。切削粒子・異物や金属表面の微小突起による切削摩耗により発生。シビア粒子、銅系シビア粒子・潤滑状態がやや厳しい凝着摩耗により発生。金属潤滑部が局部的に油膜切れを起していると考えられます。疲労摩耗粒子・繰返し応力を受けて発生。観察された摩耗粒子の中でも切削粒子、シビア粒子は、将来的な摩耗の進行に繋がる可能性を示唆しているため、傾向監視が必要と思われます。減速機で切削摩耗が発生した場合、減速機内部で使用されている転がり軸受が切削摩耗により生じた軌道面の損傷が起点となって寿命が分の程度に低下することがあることから、切削摩耗には十分注意する必要があります。切削摩耗の発生原因となる混入異物が残留している場合、この異物により切削摩耗が継続して発生する可能性があります。シビア粒子は、凝着摩耗に分類されます。この摩耗粒子は、ギヤ歯面や軸受軌道面で凝着、破断を繰り返し、この過程で生じる移着粒子が成長して摩耗粒子となります。そのため、ギヤ歯面や軸受軌道面では局部的に油膜切れが発生していることを示しています。この状態が継続した場合、摩耗粒子のサイズは徐々に大型化していき、設備の損傷に至る場合がありますので、傾向監視が必要です。Iカップリング発光分光分析【SOAP-T】検出された金属元素から発生箇所を推定すると、以下の通りでした。鉄、鉛、銅、クロム、ニッケル、錫、亜鉛・ギヤ、軸受等リン、カルシウム・添加剤バリウム、アルミニウム、ケイ素、ナトリウム・外部混入異物ケイ素の検出SOAP-Tの結果、ケイ素がppm検出されました。ケイ素が検出される原因は、泡立ちを抑制するためにシリコン添加剤を投与した。転がり軸受の給脂しているグリースが混入した。以上の点が考えられます。であった場合、添加量は一般的にであることから問題ない濃度ですが、であった場合、粘度が上昇して、粘性抵抗が増大することにより油温が上昇することが懸念されます。シリコン系の添加剤やグリースの使用について確認することを推奨します。計数汚染度は、NAS級以上と当社推奨の管理限界値を超えていました。摩耗粒子の形態観察およびSOAP-Tの結果から、汚染度が高い要因は摩耗と外部混入異物の影響と思われます。粘度粘度はmm/sとISOVG規格外にありました。適正な粘度範囲で使用していない場合、粘性抵抗が増大することにより、油温が上昇して、油劣化の進行に繋がることが懸念されます。水分はと当社推奨の管理限界値以下であり、良好でした。酸価は油名が不明であったため、新油データとの比較ができず評価できませんでした。潤滑油および設備の劣化比較と傾向はフェログラフィーおよびSOAP-Tの結果から総合的に判断した結果、前回同様に傾向管理が必要な状態にあると考えられます。フェログラフィー【定量分析：Is値】Is値は前回に比較しての乗から乗に上昇し、高い値でした。フェログラフィー【定性分析：摩耗粒子および摩耗形態観察】前回同様に切削粒子、シビア粒子が比較的多く観察されました。また今回は疲労摩耗粒子が比較的多く観察されました。Iカップリング発光分光分析【SOAP-T】前回と比較して鉄が.から.ppmに増加していました。またケイ素が前回に比較してppmからppmに減少しているものの、やや高い値で検出されました。計数汚染度は、前回同様にNAS級以上と当社推奨の管理限界値NAS級を超えており、また粒子数も増加傾向にありました。粘度粘度は前回に比較してmm/sからmm/sに上昇し、前回同様にISOVG規格外にありました。水分は前回に比較して.ppmからに減少し、前回同様に当社推奨の管理限界値以下であり、良好でした。酸価は前回に比較して.mgKOH/gから.mgKOH/gに低下していることから、油劣化は進行していないと考えられます。
報告№109-09568 報告№109-09568 | 分析№109-003500 分析№109-003500 | 109-003500 | を示す粘度、水分、全酸価の各データは良好でした。泡立ち試験の結果は、-と新油値が-であるのに比較して高い値となっていたことから消泡性能が低下していることが分かりました。潤滑状態の異常の早期発見パラメータである潤滑状態指数は、の乗と濾過設備のない機器であれば正常な潤滑状態にあると判断できます。・消泡性能の低下消泡性の性能が低下していることが確認されたことから、今後の使用状況によっては油の酸化劣化が進行したり、ギヤ歯面およびベアリング軌道面で油膜切れが発生したりする場合があるため、消泡剤の添加による消泡性能の改善など何らかの対応が必要になると思われます。・潤滑状態濾過設備のない機器であれば正常な潤滑状態にあると判断できますが、当該機の潤滑系にはフィルタが設置されているため、別紙インライン・オフラインフィルタの影響に示すとおり、潤滑状態が異常となり大型の摩耗粒子が発生したとしても、粒子の大部分が捕捉されてしまい正常な潤滑状態にあると誤認してしまう可能性があります。このようなフィルタの影響を考慮に入れたLCインデックスは、摩耗がやや厳しい状態に分類されるの乗領域となりました。フィルタの影響を考慮した潤滑状態指数は、前回のの乗から変化はなく、運転状態が前回と大きな差がなければ、摩耗は安定している状態にあると思われます。結論消泡性能の低下が確認されたものの、潤滑油、ギヤおよび転がり軸受は、継続続使用可能な状態にあると思われます。尚、今後は障害予防を目的に以下の対策を推奨します。現在のところ摩耗は安定した状態にあると思われますが、運転条件によっては摩耗の進行が速まる場合も想定されるため、今後は潤滑油の分析に加えてフィルタ付着物の分析を実施し、異常な摩耗状態発生の有無を精密に確認することを推奨します。消泡性能の改善は、添加する消泡剤の効果をテストにより確認する必要がありますので、必要な場合は当社営業担当者までお知らせ下さい。泡立ち試験の結果、消泡性能が低下していることが確認されました。粘度粘度はmm/sと新油値mm/sに比較して、粘度変化率は-％で、当社推奨の管理限界値である±％以内にあり、良好と判断します。粘度粘度は.mm/sでした。粘度指数粘度指数はでした。泡立ち試験泡立ち試験は-と新油に比較して高い値でした。水分はppmと当社推奨の管理限界値の以下であり、良好と判断します。全酸価全酸価はmgKOH/gと新油値mgKOH/gに比較して高いものの、IRの結果で油劣化の兆候を示すカルボン酸の吸収が確認されていないことから、良好と判断します。機器の潤滑状態精密な濾過設備がない機器であれば、潤滑状態指数は正常の範囲にあると判断します。潤滑状態指数異常摩耗の早期発見パラメータである潤滑状態指数がの乗と精密な濾過設備がない機器であれば、潤滑状態指数は正常の範囲にあると判断します。
| TS-604投与前 TS-604投与後 当社分析№ | 9902414 | トライボ・テックス株式会社○○号機圧油清浄分散剤投与後の確認目的本試験は、今回実施した清浄分散剤TS－投与の効果を確認することを目的とした。供試油採取箇所○○号圧油採油日TS-投与前年月日TS-投与後年月日油名日石FBKタービン分析項目 eq\o\ad 分析項目 - TS-投与前 全酸価計数汚染度重量汚染度 - TS-投与後 同上 本試験は、今回実施したTS－投与の効果を確認する方法として、以下に示す内容により確認した。TS－投与効果の確認方法TS－投与前と投与後の重量汚染度を比較することで、効果の確認を行う。溶解・分散効果がでていれば、投与前に比較して、投与後は小さな値となる。TS－投与前と投与後の計数汚染度を比較することで、効果の確認を行う。溶解・分散効果がでていれば、投与前の粒子数に比較して、投与後の粒子数は大きな値となる。以上点について表分析結果により確認した結果、点の内容が満たされており、TS－の効果はでていたことが確認された。分析結果分析結果を表に示す。
報告№109-09136 報告№113-00243 | 分析№109-001160 分析№113-000928 | 113-000928 | 潤滑油および対象設備は継続使用可能と判断します。はフェログラフィーおよびSOAP/D-SOAPの結果から総合的に判断した結果、正常な状態にあると考えられます。フェログラフィー【定量分析：Is値】Is値は異常摩耗の早期発見パラメータのつで、摩耗程度を定量化するために用います。Is値は前回に比較してのマイナス乗からマイナス乗に低下し、低い値でした。フェログラフィー【定性分析：摩耗粒子および摩耗形態観察】分析結果から観察された全ての粒子量は少でした。Iカップリング発光分光分析【SOAP/D-SOAP】検出された金属元素から発生箇所を推定すると、以下の通りでした。検出された金属元素 分類 鉄、錫、亜鉛 シリンダ内壁、ポンプ内部 リン 添加剤 カルシウム、ナトリウム 外部混入異物 計数汚染度は前回に比較してNAS級からNAS級にランク上昇し、重量汚染度は.mg/mlから.mg/mlに増加しているものの、共に当社推奨の管理限界値以下であり、良好でした。．IRは前回同様に良好でした。
報告№108-0030 報告№108-6516 | 分析№108-00153 分析№108-00323 | 108-00323 | 分析の結果、摩耗粒子の形態観察で異物の噛み込みにより発生する切削粒子、疲労摩耗粒子がやや多く観察されました。このことから、発生している摩耗形態は切削摩耗と疲労摩耗が混在していることが分かりました。摩耗形態の中で特に切削摩耗は、異物が混入していない状態に比較して、摩耗進行速度が速く注意が必要です。今後更に摩耗が進行することが懸念されるため、天井クレーンを頻繁に使用する場合は、ヶ月以内に再度分析を実施し、摩耗の進行状況を確認することを推奨します。一方、を示す粘度、水分、全酸価、IRの各データは良好であることから、この油は継続使用可能と判断します。これらのことは、異常摩耗の早期発見パラメータであるフェログラフィーのIs値がの乗とやや高く、摩耗粒子の形態観察の結果、異物の噛み込みにより発生する切削粒子、疲労摩耗粒子がやや多く観察されたことSOAP／D－SOAPの結果、鉄が検出されたことを示す粘度、水分、全酸価、IRの各データが良好であること以上のことから判断しました。尚、トライボ診断では、バックラッシの増加量を分析結果から計算できますので、構造が確認できる図面、ギヤの形式、歯形、モジュール、歯数、回転数、増速比、歯幅をお知らせ下さい。計算結果をご報告いたします。
報告№109-09136 報告№109-09585 | 分析№109-001160 分析№109-003603 | 109-003603 | 本試料油の添加剤は、一般に、タービン油に比較して極圧添加剤や摩耗防止剤などの影響でRBOT試験の結果が変動する傾向があります。そのため、ギヤ油の余寿命の評価をタービン油と同等の精度で得るには、RBOTの結果に加え、粘度、水分、全酸価、IRなどのデータを総合的に判断することが必要です。分析の結果、今回分析した物理的性状の粘度、水分、全酸価、RBOTは全て良好の範囲にあり、また、IRのチャートからは劣化物は検出されませんでした。潤滑油は継続使用可能な状態にあると判断します。
報告№107-0366 報告№108-0240 | 分析№107-01900 分析№108-01732 | 108-01732 | 濾過前の試料油を分析した結果、計数汚染度が前回NAS級から、今回NAS級に約年ヶ月でランク増加しました。摩耗粒子の形態観察およびフィルタ表面の異物観察で鉄錆、砂、樹脂等が観察されたため、汚染度が増加した要因は、摩耗による粒子の増加ではなく、外部から混入したと思われる異物によるものと考えられました。但し、異物の混入はありましたが、潤滑異常の早期発見パラメータである摩耗過酷度を示すIs値がの乗と非常に良好の範囲にあることから、潤滑状態は正常な状態にあると判断します。尚、RBOTが前回に比較してmin上昇したのは、前回から今回までの間に補給をしたためです。今後は、今回のRBOT値によりデータ管理を行います。
報告№104-0343 報告№104-0347 | 分析№104-02363 分析№104-02371 | 104-02371 | トライボ診断により、機器軸受の潤滑状態、潤滑油の劣化状態を診断することを目的としました。分析の結果、前回同様に観察された摩耗粒子には、フレッティングの発生が確認されたものの、分析結果から求めた機器の潤滑状態、潤滑油の性状が共に良好である事から、現在、徐々に摩耗は進行しているものの、軸受は継続使用可能な状態にあると判断します。前回と今回の分析結果をもとに現時点における平均的な摩耗深さを計算により求めたところ、摩耗の深さは軸受表面から.μmであることが推定されました。本軸受がこの摩耗速度で、摩耗の限界に到達する時間、いわゆる限界使用時間を試算すると、軸受の表面粗さをsとした場合の余寿命は約万時間になると推定されます。このことから、軸受の摩耗は徐々に進行しているものの、軸受は継続使用可能な状態にあると判断する。尚、潤滑状態は良好であるものの、観察された摩耗粒子がフレッティングで発生した赤錆が支配的であることから、発生した赤錆が軸受摺動面に噛み込み摩耗が進行することが懸念されるため、定期的にトライボ診断を実施し、摩耗の進行速度を監視することを推奨します。
報告№104-8044 報告№104-6084 | 分析№104-02040 分析№104-02608 | 104-02608 | 運転開始ヶ月後に初期試験を実施した結果、摩耗は安定していると判断します。これらのことは、前回に比較して、計数汚染度はランク減少し、SOAP／D-SOAPの鉄及び錫濃度に変化がないこと異常摩耗の早期発見パラメータであるフェログラフィーのIs値が、と良好の範囲にあること以上のことから判断しました。
報告№106-0334 報告№106-0334 | 分析№106-01763 分析№106-01763 | 106-01763 | 分析の結果、ギヤ歯面の摩耗により増加したバックラッシの増加量は、十分に小さく継続使用可能な状態あると判断します。それは、SOAP／D－SOAPの鉄濃度から、ギヤ歯面の摩耗量を推定し、さらにはバックラッシの増加分を求め、減速機の摩耗状態を確認することで判断しました。減速機の構造から、最も負荷が大きく、摩耗が進行しやすい箇所をスパイラルベベルギヤとスパイラルベベルピニオンと推定し、この部分のバックラッシを求めました。分析結果から得られた鉄濃度を使用して求めたバックラッシは、減速機に摩耗が集中していたと仮定した場合、初期値から.μm増加したものと推定されました。バックラッシ増加分の上限値は、メーカにより差異はあるものの、当社の推奨するバックラッシは一般に推奨されるμmを管理目安としており、今回のデータはこの値に比較して十分に小さいことから、本歯車は継続使用可能な状態にあると判断します。これらのことは、SOAP／D－SOAPの結果、ギヤおよび軸受の摩耗により発生する鉄が検出されたこと異常摩耗の早期発見パラメータであるフェログラフィーのIs値がと良好の範囲にあるものの、摩耗粒子形態観察の結果、異物の噛み込みにより発生する切削粒子、金属接触が厳しい場合に発生するシビア粒子がやや多く観察されたこと以上のことから判断しました。この油は継続使用可能と判断します。粘度は良好と判断します。粘度はmm/sと管理限界値以内にあり、良好と判断します。水分は良好と判断します。水分はppmと管理限界値の以下にあり、良好と判断します。全酸価は良好と判断します。全酸価は.mgKOH/gと新油データの.mgKOH/g以内にあり、良好と判断します。IRは良好と判断します。IRの結果、油劣化の兆候を示すカルボン酸の吸収が確認されていないことから、継続使用可能な状態にあると考えられます。計数汚染度は当社推奨の管理限界値を超えていました。計数汚染度は当社推奨の管理限界値を超えていました。計数汚染度はNAS級以上と当社推奨の管理限界値のNAS級を超えていました。重量汚染度は.mg/mlでした。重量汚染度は.mg/mlでした。機器の潤滑状態フェログラフィーの結果、異物の噛み込みにより発生する切削粒子、金属接触が厳しい場合に発生するシビア粒子がやや多く観察されました。SOAPは良好と判断します。SOAPの結果、摩耗により発生する鉄および銅が検出されていないことから、良好と判断します。又、油の添加剤成分であるリンが検出されました。D－SOAPの結果、鉄が検出されました。D－SOAPの結果、摩耗により発生する鉄が検出されました。フェログラフィーの結果、異物の噛み込みにより発生する切削粒子、金属接触が厳しい場合に発生するシビア粒子がやや多く観察されました。フェログラフィーの結果、異常摩耗の早期発見パラメータであるIs値がと良好の範囲にあるものの、摩耗粒子形態観察の結果、異物の噛み込みにより発生する切削粒子、金属接触が厳しい場合に発生するシビア粒子がやや多く観察されました。
報告№107-4545 報告№109-09147 | 分析№107-02185 分析№109-001248 | 109-001248 | トライボ診断の結果、全てのデータが良好であることから、この油は継続使用可能と判断します。は良好と判断します。粘度は良好。粘度は.mm/sと新油値mm/sに比較して、粘度変化率は-.％で、当社推奨の管理限界値である±％以内にあり、良好と判断します。粘度はmm/sとなっています。粘度はmm/sとなっています。粘度指数はとなっています。粘度指数はとなっています。水分は良好。水分はppmと当社推奨の管理限界値の以下であり、良好と判断します。全酸価は良好。全酸価は.mgKOH/gと新油値.mgKOH/g以内にあり、良好と判断します。
報告№108-0411 報告№110-00561 | 分析№108-02745 分析№110-002510 | 110-002510 | Iカップリング発光分光分析供試のギヤ油をSOAP／D－SOAPで分析した結果、鉄、銅、ニッケル、錫、リン、亜鉛、カルシウム、ナトリウム、マグネシウムが検出されました。これらの検出された金属元素から発生箇所を推定すると鉄、銅、ニッケル、錫・軸受等リン・オイル添加剤亜鉛、カルシウム、ナトリウム、マグネシウム・外部混入異物であると思われます。このうち、機械部品が摩耗したと思われる元素はのグループです。フェログラフィー異常摩耗の早期発見パラメータとして摩耗粒子を定量化して評価するフェログラフィーのIs値は、前回のの乗から変化はないことから、潤滑状態が安定していることを示していました。摩耗粒子の形態で比較的多く観察された粒子は、潤滑状態が正常な場合に発生する摩耗粒子、フレッティングにより発生する赤錆でした。このような摩耗粒子が観察された場合には、潤滑部では正常なマイルド摩耗、微振動によるフレッティング摩耗が発生していることが分かります。フレッティングは、軸と内輪内面軸受箱と外輪外面軌道輪と転動体の箇所で発生する可能性があります。フレッティング粒子は酸化して硬いため、軸受軌道面やギヤ歯面に噛み込んだ場合はその傷が疲労剥離の起点となり、疲労摩耗へと進展することが想定されます。機器の汚染状態前回に比較して計数汚染度はNAS級から等級に変化はなく、良好でした。分析結果計数汚染度は良好と判断します。計数汚染度計数汚染度はNAS級と当社推奨の管理限界値のNAS級以内にあり、良好と判断します。重量汚染度は.mg/mlでした。機器の潤滑状態フェログラフィーの結果、潤滑状態が正常な場合に発生する摩耗粒子、フレッティングにより発生する赤錆が比較的多く観察されました。SOAPSOAPの結果、摩耗により発生する鉄、油の添加剤成分であるリンが検出されました。D－SOAPD－SOAPの結果、摩耗により発生する鉄、銅が検出されました。フェログラフィー異常摩耗の早期発見パラメータであるフェログラフィーのIs値がの乗と良好の範囲にあるものの、摩耗粒子の形態観察の結果、潤滑状態が正常な場合に発生する摩耗粒子、フレッティングにより発生する赤錆が比較的多く観察されました。軸受は継続使用可能な状態にあると判断します。今後も定期的に分析を実施し、摩耗の進行状況を確認することを推奨します。
報告№108-5033 報告№108-5033 | 分析№108-01117 分析№108-01117 | 108-01117 | トライボ診断の結果、泡立ち試験を除く項目は良好でした。泡立ち試験の結果は、-と新油値の-に比較して高い値でした。消泡性能が低下していることが確認されたことから、今後の使用時間によっては、油の酸化劣化が進行したり、ギヤ歯面およびベアリング軌道面で油膜切れが発生したりする場合があるため、消泡剤の添加による消泡性能の改善が必要になると思われます。一方、摩耗粒子の形態観察の結果、観察された摩耗粒子がμmサイズの粒子が観察されたものの、視野に個とわずかで、潤滑状態指数が-と濾過設備のない機器であれば正常な潤滑状態にあると判断できる状況でした。但し、ギヤボックスの油系統にはインラインフィルタとオフラインフィルタがあり、μmサイズ以上の粒子の大部分は捕捉され、異常な摩耗状態が発生したとしても正常な潤滑状態にあると誤認してしまう可能性があります。フィルタの捕捉の影響による誤認を避けるため、今後の診断に当たっては、これまでの採油箇所に加え、インラインフィルタやオフラインフィルタの捕捉物も分析し、その結果から潤滑状態を評価することを推奨します。尚、フィルタ捕捉物の分析を実施する際には、フィルタ流量、フィルタ使用時間などの追加情報が必要です。是非ご提供下さい。泡立ち試験の結果、消泡性能が低下していることが確認されました。粘度は良好。粘度はmm/sと新油値mm/sに比較して、粘度変化率は-.％で、当社推奨の管理限界値である±％以内にあり、良好と判断する。粘度はmm/sでした。粘度はmm/sでした。粘度指数はでした。粘度指数はでした。泡立ち試験は-でした。泡立ち試験は-と新油に比較して高い値でした。消泡性能が低下していることが確認されました。水分は良好。水分は.ppmと当社推奨の管理限界値の以下であり、良好と判断します。全酸価は良好。全酸価は.mgKOH/gと新油値.mgKOH/g以内であり、良好と判断します。機器の潤滑状態精密な濾過設備がない機器であれば、潤滑状態指数は正常の範囲にあると判断します。潤滑状態指数は正常の範囲にあると判断します。異常摩耗の早期発見パラメータである潤滑状態指数が-と、精密な濾過設備がない機器であれば、潤滑状態指数は正常の範囲にあると判断します。
報告№108-4537 報告№108-4537 | 分析№108-03728 分析№108-03732 | 108-03732 | 現在の機器の潤滑状態を確認する。分析の結果、異常摩耗の早期発見パラメータであるフェログラフィーのIs値がの乗とやや高く、摩耗粒子の形態観察で外部から混入した赤錆と微小な鉄系摩耗粒子が観察されました。しかし、摩耗量が少なく、また、摩耗粒子も外部から混入した赤錆であることから本軸受の潤滑状態は良好であり継続使用が可能な状態にあると判断します。
報告№109-09448 報告№109-09448 | 分析№109-002810 分析№109-002810 | 109-002810 | 摩耗状態異常摩耗の早期発見パラメータであるフェログラフィーのIs値は、潤滑状態がやや厳しい状態にあることを示すの乗ですが、点検を要する摩耗粒子が観察されておらず、現在のところ継続使用は可能な状態にあると判断できます。この状態で検出された油中金属は、その多くが鉄であり、これらは摩耗粒子の観察結果から疲労摩耗であることが分かりました。疲労摩耗は、スパイラルベベルギヤの歯面で発生していると推定されますが、発生箇所が歯面の微小領域であることから、現在のところ、継続使用は可能と判断できます。バックラッシ減速機の構造から、最も負荷が大きく、摩耗が進行しやすい箇所をスパイラルベベルギヤとスパイラルベベルピニオンと推定し、この部分のバックラッシを求めました。更油後の稼働時間が不明であったため、更油後の稼働時間を時間と仮定してバックラッシを計算しました。その結果、減速機のギヤ歯面に摩耗が集中していたと仮定した場合、バックラッシの増加は初期値からμm増加したと推定されました。バックラッシ増加分の上限値はメーカにより差異はあるものの、当社が推奨するバックラッシは一般に推奨されるμmを目安にしており、今回のデータはこの値に比較して十分に小さい値であることがわかります。汚染度計数汚染度がNAS級と汚染されていました。汚染度が高い要因は、摩耗によるものと思われます。を示す粘度、水分、全酸価、IRの各データは良好でした。結論ゲート機器の潤滑箇所の摩耗診断分析結果から摩耗が発生している箇所はギヤ歯面であり、摩耗形態は疲労摩耗であることが分かりました。この摩耗形態は、ギヤ歯面に荷重が繰り返しかかることにより、歯面の表面下で材料が疲労して剥離します。歯面に加わる荷重が過大である場合、観察される摩耗粒子は今回より大きな粒子が発生します。分析結果から推定されたバックラッシの増加分はμmでしたが、このバックラッシは、一対の歯車の噛み合いを円滑にするための、ピッチ円周上での歯面間の遊びです。この値が過大になると振動や騒音の原因となるため、ギヤの摩耗状態を判断するためには重要なパラメータです。今回観察された摩耗粒子は、μmサイズの微小な粒子が支配的であることから、バックラッシの値は小さいと判断できます。バックラッシの計算時に仮定した稼働時間や歯幅などの数値が正確であれば、本減速機は継続使用可能と判断できます。整備の必要な箇所の検討整備が必要な箇所は、本分析結果から確認されませんでした。しかし、分析結果から僅かではありますがギヤの摩耗が進行していることが確認されていますので、今後は定期的に潤滑油分析を実施し、その結果から摩耗の進行状況を確認することにより、整備の必要の有無を監視する方法が有用と思われます。潤滑油の劣化度診断一般的に潤滑油が劣化した場合、油の外観は黒褐色になり、粘度や全酸価が上昇しスラッジ等が発生します。また、その過程では劣化の兆候を示すカルボン酸の吸収がIRで確認できます。今回のは、全てのデータが良好の範囲にあり、潤滑油の劣化は確認されなかったことから、継続使用可能であり、交換の必要はないと判断します。潤滑管理の方法現在の潤滑油は年使用していますが、年間使用したにもかかわらず劣化が確認されなかったことから、本設備の潤滑油は少なくても更油後年間は使用できることが分かりました。潤滑油の交換時期の判断は、今回の分析だけでは予測することは困難ですが、定期的に分析を実施し、その結果の傾向から劣化の進行状況を確認することで容易に可能になります。計数汚染度は当社推奨の管理限界値に到達していることから、濾過や更油により汚染度を改善されることを推奨します。現在のところ継続使用可能な状態にあると思われますが、今後は疲労摩耗が進行する場合がありますので、定期的に分析を実施し、摩耗の進行状況を確認されることを推奨します。次回分析の時期を理論的に求めたところ、最短で約時間となります。この時間は、油中汚染物が均一になるために必要とする時間であり、この時間を経過すれば、再分析の結果から状態の傾向を確認することが可能となりますので、これを参考に次回分析時期を検討されることを推奨します。尚、定期的な分析を実施する際には、に関する分析項目の実施を推奨します。今回の分析結果からは、油劣化の進行は確認されていませんが、定期的な分析により潤滑油の交換時期を管理することが可能となります。は良好と判断します。粘度粘度は.mm/sと新油値.mm/sに比較して、粘度変化率は-.％で、当社推奨の管理限界値である±％以内にあり、良好と判断します。水分はppmと当社推奨の管理限界値の以下にあり、良好と判断します。全酸価全酸価は.mgKOH/gと新油値.mgKOH/gに比較して高いものの、IRの結果で油劣化の兆候を示すカルボン酸の吸収が確認されていないことから、良好と判断します。IRIRの結果、油劣化の兆候を示すカルボン酸の吸収が確認されていないことから、良好と判断します。計数汚染度は当社推奨の管理限界値に到達していました。計数汚染度計数汚染度はNAS級と当社推奨の管理限界値のNAS級に到達していました。重量汚染度はmg/mlでした。機器の潤滑状態摩耗粒子の形態観察の結果、疲労摩耗粒子が比較的多く観察されました。SOAPによる油中金属濃度SOAPによる油中金属濃度の結果、ニッケル、油の添加剤成分であるリン、外部から混入したと思われるアルミニウム、ナトリウムが検出されました。SOAPによる油中金属濃度SOAPによる油中金属濃度の結果、鉄、外部から混入したと思われるカルシウム、アルミニウム、ナトリウムが検出されました。摩耗粒子診断異常摩耗の早期発見パラメータであるIs値がの乗とやや厳しい範囲にあり、摩耗粒子の形態観察の結果、疲労摩耗粒子が比較的多く観察されました。
報告№105-6050 報告№105-4019 | 分析№105-01529 分析№105-02678 | 105-02678 | 貴○○は廃止措置工事期間中であるが、運転状態にある機器においては保全計画を策定している。この中で当該機器については設備の状態監視保全の適用をおこなっており、油診断法により精度の高い状態監視活動を行うことを目的とし、トライボ診断を実施した。トライボ診断の結果、軸受メタルの摩耗は若干発生しているものの、本軸受は継続使用可能な状態にあると判断します。尚、軸受摺動面では、更に摩耗が進行する場合もありますので、定期的に分析を実施し、汚染状況及び摩耗の進行状況を確認されることを推奨します。又、SOAPの結果で銅がppm検出された事から、銅を使用した部分の溶出が発生していると考えられます。この検出された銅は、潤滑油添加剤として使用されている亜鉛系添加剤の影響により溶出することが知られており、今回の検出は、この溶出によるものと考えられます。銅濃度は、別紙鉱油の酸化に対する金属触媒の影響に示すように銅濃度の増加に伴い酸化速度が速まりますので、酸化劣化の進行状況を油分析により監視されることを併せて推奨します。これらのことは、異常摩耗の早期発見パラメータであるフェログラフィーのIs値がの乗とやや高く、摩耗粒子の形態観察の結果、金属接触が厳しい場合に発生するシビア粒子がやや多く観察されたことSOAPの結果、銅がppm検出されたこと以上のことから判断しました。
報告№109-09136 報告№112-00022 | 分析№109-001160 分析№112-000048 | 112-000048 | 潤滑油および軸受は継続使用可能な状態にあると判断します。但し、油中の汚染度が高いことから、今後も摩耗の進行を傾向監視するため、以下の対策を推奨します。再分析油中の汚染度が高いことから、観察された異物や摩耗粒子が軸受摺動面に噛み込み摩耗が進行することが懸念されるため、夏期ピーク前に再分析を実施し、分析データによる摩耗の進行状況を確認することを推奨します。前回に比較してSOAP／D－SOAPの結果で、鉄および錫濃度に変化はありませんでした。Is値は異常摩耗の早期発見パラメータのつで、摩耗粒子を定量化するために用います。Is値は前回のの乗から変化はなく、潤滑状態は正常と判断できます。前回に比較して計数汚染度はNAS級から等級に変化はないものの、やや高い値でした。フィルタ表面の異物観察で鉄錆、砂等が観察されたことから、汚染度が高い要因は、摩耗と外部混入異物の影響と思われます。前回同様にIR、RBOTの各データは良好でした。尚、RBOTが前回に比較してmin増加していました。RBOTが増加した理由は、更油や補給などが考えられますが、これらのことを実施していないことから、原因を特定するのは困難でした。但し、今回の分析結果で、IRに大きな変化はなく、異種油の混入などは確認されていないため、本試料油は継続使用可能な状態にあります。今後は、今回のRBOT値を基に潤滑油の寿命を評価します。
報告№109-09094 報告№112-00124 | 分析№109-000872 分析№112-000436 | 112-000436 | 潤滑油は継続使用可能な状態にあると判断します。は良好でした。尚、RBOTがminと新油値のminに比較してmin減少していました。このまま継続使用した場合、この減少傾向から限界値に到達するのは、別紙図RBOTの減少傾向に示すように年月と推定されました。残りの継続使用期間は、約年ヶ月であると予測されます。≪状態監視とパラメータ≫分析の目的および各分析のパラメータは以下の通りです。特性低下目的：油の分析結果から、や劣化傾向ならびに添加剤の消耗程度、残存寿命などを確認する。粘度JISK酸価JISK赤外線吸収スペクトルJISK酸化安定度試験JISK汚染目的：油の分析結果から、砂塵あるいは水・異種油などによるや、異物混入の有無を確認する。水分JISK計数汚染度JISB重量汚染度JISB光学顕微鏡観察摩耗目的：油中の摩耗粒子を分析する事により、回転・摺動部の潤滑状態、摩耗劣化の程度、余寿命などを解析する。摩耗診断電子顕微鏡観察JISKX線マイクロアナリシス油中金属濃度JISK≪分析結果≫特性低下粘度：良好粘度値.mm/sの新油値.mm/sに対する変化率は-％であり、当社推奨の管理限界値±％以内に留まっています。酸価：良好酸価.mgKOH/gは新油値の.mgKOH/g以内にあることから、問題は無いと判断します。赤外線吸収スペクトル：良好酸化安定度試験：良好酸化安定度試験の結果、数値minは当社推奨の管理限界値min以上に留まっており、現時点での使用は可能と判断します。汚染水分：良好水分値は当社推奨の管理限界値以内に留まっています。計数汚染度：今回は実施していません。重量汚染度：今回は実施していません。光学顕微鏡観察：今回は実施していません。摩耗摩耗診断電子顕微鏡観察・X線マイクロアナリシス：今回は実施していません。油中金属濃度：今回は実施していません。
報告№109-09448 報告№110-00157 | 分析№109-002802 分析№110-000647 | 110-000647 | ・摩耗状態油中金属濃度の結果、潤滑油中からは鉄、銅、錫が検出されました。検出された金属は、粒子観察の結果から異物の噛み込みなどで発生する切削粒子、金属潤滑部が局部的に油膜切れを起して発生するシビア粒子、フレッティングにより発生する赤錆でした。これらのことから、潤滑部では切削摩耗凝着摩耗フレッティング摩耗が混在して発生していることが分かりました。本軸受は、異常摩耗の早期発見パラメータであるフェログラフィーのIs値がの乗とやや高い範囲にあるものの、転がり軸受寿命の指標としている摩耗粒子が観察されなかったことから、フレーキングは発生しておらず、継続使用可能な状態あると思われます。・フレッティングフレッティングは、軸と内輪内面軸受箱と外輪外面軌道輪と転動体の箇所で発生する可能性があります。フレッティング粒子は酸化して硬いため、軸受軌道面に噛み込んだ場合は、その傷が疲労剥離の起点となり、フレーキングへと進展することが想定されます。また、直近の更油が今年月であり、ヶ月未満の短期間でフレッティング摩耗の進行が確認されており、空転時に潤滑油ポンプが停止したことにより、軸受軌道面への油供給量の減少や油温の上昇し、それに伴い油膜が薄くなり、フレッティング摩耗が進行した可能性があると思われます。・ケイ素の検出ケイ素がppm検出されました。一般に、潤滑油中からケイ素が検出された場合の原因として、油の消泡剤として使用されるシリコン系の添加剤が検出されるフェログラフィーおよびフィルタ表面の異物観察で砂が多く観察され、これが検出されるシリコングリースをシール部に塗布している場合、このシリコングリースが潤滑油に混入して検出されるなどが挙げられますが、今回の原因は、フィルタ観察の結果で砂が観察されたことから、の原因の可能性が考えられます。およびについては、分析結果では確認することが出来ませんので、これに関する情報をご提供下さい。・汚染度計数汚染度はNAS級以上、重量汚染度がmg/mlと共に当社推奨の管理限界値を超えていました。フィルタ表面の異物観察でフレッティングにより発生する赤錆、砂等が観察されたことから、汚染度が高い要因は、摩耗と外部混入異物の影響と思われます。・粘度、水分、全酸価、IRの各データは良好でした。結論軸受および潤滑油は継続使用可能な状態にあるものの、以下の対策が必要です。今後は、汚染粒子による摩耗が予防するため、油濾過を実施することを推奨します。また、フレッティング摩耗が今年月に実施した分析でも若干観察されており、今後さらにフレッティング摩耗が進行することが懸念されるため、定期的に分析を実施し、摩耗の進行状況を確認されることを推奨します。次回採油時期は、理論的に求めると最短で約時間となります。この時間は、油中汚染物が均一になるために必要とする時間であり、この時間を経過すれば、再分析の結果から潤滑状態の傾向を確認することが可能となります。理論時間を参考に次回採油時期を検討されることを提案します。は良好と判断します。粘度粘度はmm/sと新油値mm/sに比較して、粘度変化率は-.％で、当社推奨の管理限界値である±％以内にあり、良好と判断します。水分はppmと当社推奨の管理限界値の以下であり、良好と判断します。全酸価全酸価は.mgKOH/gと新油値.mgKOH/g以内にあることから、良好と判断します。IRIRの結果、油劣化の兆候を示すカルボン酸の吸収が確認されず、且つ、新油のスペクトルパターンとほぼ一致していることから、良好と判断します。計数汚染度、重量汚染度は共に当社推奨の管理限界値を超えていました。計数汚染度計数汚染度はNAS級以上と当社推奨の管理限界値のNAS級を超えていました。重量汚染度はmg/mlと当社推奨の管理限界値のmg/mlを超えていました。機器の潤滑状態摩耗粒子診断の結果、異物の噛み込みなどで発生する切削粒子、金属潤滑部が局部的に油膜切れを起して発生するシビア粒子、フレッティングにより発生する赤錆、局部的に高圧・高温となる場合に発生するフリクションポリマが比較的多く観察されました。SOAPによる油中金属濃度SOAPによる油中金属濃度の結果、鉄、油の添加剤成分であるリン、外部から混入したと思われるアルミニウム、ケイ素が検出されました。SOAPによる油中金属濃度SOAPによる油中金属濃度の結果、鉄、銅、錫、油の添加剤成分であるリン、外部から混入したと思われる亜鉛、カルシウム、ナトリウムが検出されました。摩耗粒子診断異常摩耗の早期発見パラメータであるIs値がの乗とやや高く、摩耗粒子の形態観察の結果、異物の噛み込みなどで発生する切削粒子、金属潤滑部が局部的に油膜切れを起して発生するシビア粒子、フレッティングにより発生する赤錆、局部的に高圧・高温となる場合に発生するフリクションポリマが比較的多く観察されました。
報告№109-09136 報告№113-00211 | 分析№109-001160 分析№113-000818 | 113-000818 | 潤滑油の劣化はないものの、油中の汚染度が高い値でした。採油条件の影響で値が高くなっていると考えられますが、異物の影響で将来的に摩耗が進行する懸念がありますので、に示す対策を推奨します。軸受は継続使用可能な状態にあると判断します。但し、観察された摩耗粒子には繰り返し応力で発生する疲労摩耗粒子が比較的多く認められており、更油した後も、疲労摩耗は発生すると考えられます。そのため、定期的な分析により今後の摩耗進行の有無を確認することを推奨します。更油油中の汚染度が高いことから、摩耗粒子や異物等が軸受軌道面に噛み込むことによる摩耗の進行が懸念されるため、更油を推奨します。また、油槽内には汚染物が残留している可能性があるため、油槽内を清掃し、更油する新油もNAS級程度の清浄な潤滑油を更油することを推奨します。定期的な分析摩耗粒子の形態観察で、疲労摩耗、切削摩耗が観察されたことから、今後の摩耗進行を監視するため、定期的に分析を実施することを推奨します。シリコン系のグリースや添加剤の確認シリコン系の添加剤やグリースを使用している箇所があるかについてご確認下さい。最適な採油方法本試料油は、機器停止中に軸受箱排油口から採油されているため、分析データが高濃度に出ていると推定されます。正確なデータによる診断を行うためにも、今後の採油は、極力運転中もしくは停止直後の油槽中層部から実施されることを推奨します。はフェログラフィーおよびSOAP／D-SOAPの結果から総合的に判断した結果、継続使用は可能ですが、今後の機器の機能を確認するためにも傾向管理が有用と考えます。フェログラフィー【定量分析：Is値】Is値は異常摩耗の早期発見パラメータのつで、摩耗程度を定量化するために用います。今回のIs値はの乗と、やや高い値でした。フェログラフィー【定性分析：摩耗粒子および摩耗形態観察】分析結果から観察された代表的な粒子は、以下の通りでした。切削粒子・異物や金属表面の微小突起による切削摩耗により発生。疲労摩耗粒子・繰返し応力を受けて発生。フリクションポリマ・局部的に高圧・高温となる場合に発生。観察された摩耗粒子の中でも切削粒子は、将来的な摩耗の進行に繋がる可能性を示唆しているため、傾向監視が必要と思われます。摩耗形態の中でも切削摩耗は摩耗進行速度が速く、転がり軸受でこの摩耗形態が発生した場合には寿命が分の程度に低下することも知られており、切削摩耗により生じた軌道面の損傷が起点となって転がり軸受の寿命となるフレーキングに進展することから傾向監視による経過監視が必要です。切削摩耗の発生原因となる混入異物が残留している場合、この異物により切削摩耗が継続して発生する可能性があります。Iカップリング発光分光分析【SOAP／D-SOAP】検出された金属元素から発生箇所を推定すると、以下の通りでした。鉄、鉛、銅、亜鉛・軸受等カルシウム、アルミニウム、ケイ素、ナトリウム・外部混入異物ケイ素の検出ケイ素がppm検出されました。一般に、潤滑油中からケイ素が検出された場合の原因として、油の消泡剤として使用されるシリコン系の添加剤が検出されるフェログラフィーおよびフィルタ表面の異物観察で砂が多く観察され、これが検出されるシリコングリースをシール部に塗布している場合、このシリコングリースが潤滑油に混入して検出されるなどが挙げられますが、今回検出が比較的高濃度であることからの可能性が考えられます。については、分析結果では確認することが出来ませんので、これに関する情報があれば提供をお願いします。計数汚染度はNAS級以上と当社推奨の管理限界値を超えていました。フィルタ表面の異物観察で金属片、鉄錆、砂等が観察されたことから、汚染度が高い要因は、摩耗と外部混入異物の影響と思われます。粘度、水分、全酸価、IR、RBOTの各データは、良好でした。尚、別紙RBOTの減少傾向から油の余寿命を求めた結果、本試料油は直近の更油から起算して年月まで使用可能であることが分かります。
報告№104-0378 報告№104-0417 | 分析№104-02669 分析№104-02917 | 104-02917 | 貴○○は廃止措置工事期間中であるが、運転状態にある機器においては保全計画を策定している。この中で当該機器については設備の状態監視保全の適用をおこなっており、油診断法により精度の高い状態監視活動を行うことを目的とし、トライボ診断を実施した。トライボ診断の結果、摩耗は若干発生しているものの本軸受は継続使用可能な状態にあると判断します。尚、異物の噛み込みによる摩耗が若干見られており、摩耗が進行する場合がありますので、定期的にトライボ診断を実施し、摩耗の進行状況を確認されることを推奨します。
報告№107-0366 報告№110-00786 | 分析№107-01900 分析№110-003763 | 110-003763 | 濾過前の試料油を分析した結果、水分がppmとやや不良領域にありました。計数汚染度はD級と処置領域にありました。摩耗粒子の形態観察で外部から混入したと思われる鉄錆、砂、樹脂等が比較的多く観察されました。D－SOAPの結果、鉄、油の添加剤成分であるバリウムが比較的多く検出されました。・水分の増加今後、水分が増加することにより腐食摩耗に進展することが懸念されます。・汚染度の増加水分濃度が高く、摩耗粒子の形態観察およびフィルタ表面の異物観察で外部から混入したと思われる鉄錆、砂等が観察され、さらにD－SOAPで油の添加剤成分である鉄およびバリウムが検出されたことから、汚染度が高い要因は、水分と外部混入異物、そして添加剤成分の析出により発生したスラッジの影響と思われます。このまま継続使用した場合、油膜形成に影響を及ぼしたり、異物が軸受摺動面に噛み込み摩耗が進行することが懸念されます。これらの障害発生に対する弊害を勘案の上、水分除去および濾過を推奨します。また、水分の混入経路を特定しなければ、再び水分の混入が継続する可能性がありますので、水分の混入経路を特定されることを併せて推奨します。
|  | 113-000566 | 潤滑油および対象設備は継続使用可能な状態にあると判断します。但し、今後も摩耗の進行を傾向監視するため、以下の対策を推奨します。定期的な分析今後の摩耗の進行を監視するため、定期的に分析を実施し、分析データによる摩耗の進行状況を確認することを推奨します。はフェログラフィーおよびSOAPの結果から総合的に判断した結果、やや厳しい状態にあると考えられます。フェログラフィー【定量分析：Is値】Is値は異常摩耗の早期発見パラメータのつで、摩耗程度を定量化するために用います。前回に比較してIs値はの乗から変化はなく、やや高い値でした。フェログラフィー【定性分析：摩耗粒子および摩耗形態観察】摩耗粒子の形態で比較的多く観察された粒子は、正常な摩耗粒子・潤滑状態が正常なマイルド摩耗により発生。鉄錆・外部から混入したと考えられます。Iカップリング発光分光分析【SOAP】油中金属分析の結果、潤滑油中から以下の元素が検出されました。銅、ニッケル・シリンダ内壁、ポンプ内部等リン、亜鉛、カルシウム・オイル添加剤ナトリウム・外部混入異物前回に比較してSOAPの銅がppmからppmに増加し、銅を使用した箇所の溶出・摩耗が発生していると推定されます。亜鉛系添加剤を使用している潤滑油で銅が検出される場合、潤滑系統内でこれらの金属が亜鉛系添加剤の影響により溶出することが知られています。今回の検出は、この溶出によるものと考えられます。今後、別紙鉱油の酸化に対する金属触媒の影響に示すように濃度の増加に伴い酸化速度が速まる可能性があります。前回同様に粘度、水分、IR酸化度は良好でした。
報告№107-4530 報告№107-0227 | 分析№107-01164 分析№107-01220 | 107-01220 | を確認する。分析の結果、粘度、水分、IR、全酸価の各データは良好でした。これらのことは、以下のことから判断しました。粘度は、ISOVGの範囲にあり、良好と判断します。水分は、当社推奨の管理目安である以内にあり、良好と判断します。IRの結果、油劣化の兆候を示すカルボン酸の吸収が確認されなかったことから、良好と判断します。全酸価は、新油データとの比較により判断しますが、今回は新油データとの比較はできませんでした。しかし、IRで油劣化の兆候を示すカルボン酸が確認されなかったことから、本データは良好と判断します。今回は、当社にダフニースーパーCSの新油データがないため、前述に示す通り現在の劣化状況を判断しました。今後、更油の時期を検討するためには、新油データとの比較による評価が不可欠ですので、是非新油をご提供下さい。
報告№103-0006 報告№103-0006 | 分析№103-00106 分析№103-00106 | 103-00106 | 分析の結果、ギヤ歯面では、疲労摩耗と異物混入による切削摩耗が進行しつつあることが確認されました。今後、歯面での摩耗が進行し、バックラッシの増大と、それによる振動発生が懸念されます。また、その振動が原因で、ギヤの異常摩耗の進行につながることも考えられますので、再分析による傾向管理を推奨します。このことは、計数汚染度がNAS級とやや高くSOAP／D-SOAPでギヤ歯面の摩耗により発生した鉄が検出され、異常摩耗の早期発見パラメータであるフェログラフィーのIs値がの乗と高いことから判断しました。尚、バックラッシの増加量を分析結果から計算できますので、構造が確認できる図面、ギヤの形式、歯形、モジュール、歯数、回転数、増速比、歯幅をお知らせ下さい。計算結果をご報告いたします。この油は継続使用可能と判断します。粘度は良好と判断します。粘度はmm/sと新油値.mm/sに比較して、粘度変化率は+％で、管理限界値である％以内にあり、良好と判断します。水分は管理限界値内にあるものの、やや高い値でした。水分はと管理限界値の以下にあるものの、やや高い値でした。全酸価は良好と判断します。全酸価は.mgKOH/gと新油値mgKOH/g以内にあり、良好と判断します。IRは良好と判断します。IRはチャートに示すように、新油に比較して変化はなく、良好と判断します。計数汚染度、重量汚染度、共に汚染されていました。計数汚染度は当社推奨の管理限界値に到達していました。計数汚染度はNAS級と当社推奨の管理限界値のNAS級に到達していました。重量汚染度はやや高い値でした。重量汚染度はmg/mlとやや汚染されていました。機器の潤滑状態分析の結果、ギヤ歯面では、疲労摩耗と異物混入による切削摩耗が進行しつつあることが確認されました。今後、歯面での摩耗が進行し、バックラッシの増大と、それによる振動発生が懸念されます。また、その振動が原因で、ギヤの異常摩耗の進行につながることも考えられますので、再分析による傾向管理を推奨します。SOAP結果、鉄がやや多く検出されました。SOAPの結果、摩耗により発生した鉄がppmと多く検出されました。尚、油の添加剤成分であるリン、亜鉛が検出されました。D－SOAPの結果、鉄、クロム、銅が検出されました。D－SOAPの結果、摩耗により発生する鉄、クロム、銅が検出されました。フェログラフィーの結果、バックラッシの増大が懸念されました。フェログラフィーの結果、ギヤ歯面では、疲労摩耗と異物混入による切削摩耗が進行しつつあることが確認されました。今後、歯面での摩耗が進行し、バックラッシの増大と、それによる振動発生が懸念されます。また、その振動が原因で、ギヤの異常摩耗の進行につながることも考えられますので、再分析による傾向管理を推奨します。
報告№105-0172 報告№105-0172 | 分析№105-01140 分析№105-01140 | 105-01140 | 分析の結果、を示す、粘度、水分、全酸価の各データが当社推奨の管理限界値内にあり、且つ、IRの結果が新油に比較して変化がないことから、この油は継続使用可能な状態にあると判断します。および機器の潤滑状態本試料油は、油清浄機が設置されている油槽であるため、油中の粒子が除去されており、診断は油清浄機による減少率を考慮して潤滑状態を解析する必要があります。今回の解析は、別添資料油中摩耗粒子の平衡濃度に示すように十分に濾過時間が経過し、油中粒子が飽和状態になっていると仮定しています。油清浄機による油中の摩耗粒子の減少率は油清浄機の入口と出口の汚染度を評価し、その結果から求めますが、今回は油清浄機の出口側から採取した試料がありませんので、減少率を、一般的に良好な濾過率とされる.と仮定し解析しました。濾過率を考慮した減少率は油清浄機の吐出量と総油量との比から換算します。本機の油清浄機の吐出量は毎時L、設備油量はLですので減少率は.となります。これにより、油清浄機による粒子の減少率は、時間で％であることがわかります。油がパスして増加する粒子数は、今回計数汚染度の～μmレンジですと個/mlの％の個/mlとなります。更に、この発生粒子数から平衡濃度を計算します。平衡濃度は下式により求めます。平衡濃度＝発生粒子数／減少率・式油清浄機が設置されていないとして仮定した場合の減少率を.とすると平衡濃度は個/mlとなります。このことから分かるように、本試料油中の汚染度は、油清浄機が設置されていることでNAS級と清浄になっていますが、油清浄機がないと仮定した場合、計算により求めたように～μmレンジの汚染度はNAS級以上の汚染状態になる可能性を示唆するものととらえる事が出来ます。他のレンジを同様に計算すると以下のようになり、NAS級以上となります。～～～～以上等級級以上油清浄機が想定どおりの性能を発揮できていたとすると、その油清浄機がなかったとした場合、上記のとおりNAS級以上の汚染された状態になることが推定されました。今回、分析により観察されている油中夾雑物は、若干の摩耗粒子と外部から混入した赤錆や砂等の異物が観察されたことから、潤滑状態は比較的良好な状態にあると判断します。尚、本解析は減少率を仮定して進めておりますので、今後は、油清浄機入口からの採油に加え、油清浄機出口からも採油を実施し、変動する減少率を評価し、管理されることを推奨します。
報告№104-0378 報告№105-6011 | 分析№104-02669 分析№105-00445 | 105-00445 | 分解点検ヶ月後に初期試験を実施した結果、摩耗は安定していると判断します。これらのことは、前回に比較して、計数汚染度はランク減少したことSOAP／D-SOAPの結果、鉄及び錫濃度に変化がないこと異常摩耗の早期発見パラメータであるフェログラフィーのIs値が.と良好の範囲にあること以上のことから判断しました。
報告№109-09136 報告№112-00080 | 分析№109-001160 分析№112-000220 | 112-000220 | 軸受は継続使用可能な状態にあると判断します。但し、今後も摩耗の進行を傾向監視するため、以下の対策を推奨します。定期的な分析フレッティング摩耗の進行を監視するため、定期的に分析を実施し、摩耗の進行状況を確認することを推奨します。フェログラフィーIs値は異常摩耗の早期発見パラメータのつで、摩耗粒子を定量化するために用います。今回のIs値はの乗であり、潤滑状態はやや厳しいと判断できます。摩耗粒子の形態で比較的多く観察された粒子は、潤滑状態が正常な場合に発生する摩耗粒子フレッティングにより発生する赤錆でした。これらの摩耗粒子が観察された場合、潤滑部で発生している摩耗形態は、正常なマイルド摩耗微振動によるフレッティング摩耗であることが分かります。フレッティングは、・軸と内輪内面・軸受箱と外輪外面・軌道輪と転動体の箇所で発生する可能性があります。フレッティング粒子は酸化して硬いため、軸受軌道面に噛み込んだ場合はその傷が疲労剥離の起点となり、疲労摩耗へと進展することが想定されます。Iカップリング発光分光分析【SOAP／D－SOAP】検出された金属元素は、SOAP／D－SOAPの結果表に示すように、鉄、ニッケル、リン、カルシウム、ナトリウムが検出されました。これらの検出された金属元素から発生箇所を推定すると鉄、ニッケル・ギヤ・軸受等リン・オイル添加剤カルシウム、ナトリウム・外部混入異物であると思われます。このうち、機械部品が摩耗したと思われる元素はのグループです。計数汚染度は良好でした。分析結果計数汚染度は良好と判断します。計数汚染度計数汚染度はNAS級と当社推奨の管理限界値のNAS級以内にあり、良好と判断します。重量汚染度はmg/mlでした。機器の潤滑状態摩耗粒子の形態観察の結果、潤滑状態が正常な場合に発生する摩耗粒子、フレッティングにより発生する赤錆が比較的多く観察されました。SOAPSOAPの結果、油の添加剤成分であるリンが検出されました。摩耗により発生する鉄が検出されていないことから、良好と判断します。D－SOAPD－SOAPの結果、摩耗により発生する鉄が検出されました。フェログラフィー異常摩耗の早期発見パラメータであるフェログラフィーのIs値がの乗とやや高く、摩耗粒子の形態観察の結果、潤滑状態が正常な場合に発生する摩耗粒子、フレッティングにより発生する赤錆が比較的多く観察されました。
報告№109-09136 報告№114-00213 | 分析№109-001160 分析№114-000709 | 114-000709 | 分析の結果、計数汚染度はNAS級以上と当社推奨の管理限界値を超えています。今後、油中の汚染物が軸受摺動面に噛み込み摩耗が進行することが懸念されます。軸受は継続使用可能と判断します。但し、軸受メタルおよびオイルリングの摩耗が確認されているため、以下の対策を推奨します。更油および油槽内の清掃油中の汚染度が高いことから、汚染物が軸受摺動面に噛み込み摩耗が進行することが懸念されるため、更油を推奨します。尚、更油をする際には、油槽内を清掃し、更油する新油もNAS級程度の清浄な潤滑油を更油することを推奨します。定期的な分析および分析周期の検討定期的な潤滑油分析によるトライボ診断を実施することにより、分析データの変化から異常の兆候を早期に発見することが可能となります。別紙金属摩耗粉の平衡速度から計算する採油周期に示すように、計算では運転時間が時間で平衡濃度に到達すると思われます。そのため、本設備は時間経過すれば、いつでも採油可能ですので、この時間を目安に次回の採油時期を検討することを推奨します。次回の結果で摩耗状態が良好と確認されれば、分析周期を定期分析の周期にもどし、異常な摩耗状態と確認できた場合には分析周期をさらに短縮して、傾向管理していくことを併せて推奨します。軸受メタルの情報提供今後軸受メタルの摩耗が進行した場合、摩耗程度を評価する必要がありますので、次回分析時には、メタルサイズ、油入れ替え後の稼働時間ならびに直近のメタル交換からの稼働時間をお知らせください。分析結果異常摩耗の早期発見のパラメータであるIs値は-レベルと正常です。また、異常摩耗の兆候を示す摩耗粒子が顕著に観察されなかったことから、は良好と判断します。SOAPの結果、軸受メタルの成分である錫がppm、オイルリングの主成分である銅がppmと高濃度で検出されていることから、軸受メタルおよびオイルリングの摩耗が発生していると推定されます。今後、軸受メタルの摩耗が進行した場合、油膜が形成されにくくなり、最終的には焼損する場合もあるため、注意が必要です。オイルリングと主軸間、またはオイルリングと軸受台金側面との間で摩耗が発生している場合、オイルリングと主軸の間で摩擦が低下したり、台金との摩擦が増大するなどの影響でオイルリングが円滑に回転し難い状況が発生します。その結果、潤滑油のかき揚げ量が減少し、軸受摺動面で油膜切れを引き起こす可能性があります。計数汚染度はNAS級以上と当社推奨の管理限界値を超えています。フィルタグラムで金属片、鉄錆、砂等が観察されていることから、汚染度が高い要因は、摩耗と外部混入異物の影響と思われます。粘度、水分、酸価、IRの各データは良好と判断します。
報告№108-0411 報告№110-00261 | 分析№108-02745 分析№110-001016 | 110-001016 | ・摩耗状態D－SOAPの結果、潤滑油中からは摩耗により発生した鉄が検出されました。粒子観察の結果から、繰返し応力を受けて発生する疲労摩耗粒子が観察されたことから、潤滑部では、疲労による疲労摩耗が発生していることが分かりました。一方、異常摩耗の早期発見パラメータであるフェログラフィーのIs値は、の乗と良好の範囲にありました。また、転がり軸受寿命の指標としている摩耗粒子が観察されなかったことから、フレーキングの発生はないと思われます。・汚染度計数汚染度はNAS級と当社推奨の管理限界値内にあり、良好でした。結論軸受は継続使用可能な状態にありますが、進行が懸念される疲労摩耗の発生が確認されていますので、以下の対策を推奨します。今後、疲労摩耗の進行を監視するため、定期的に分析を実施し、摩耗の進行状況を確認することを推奨します。計数汚染度は良好でした。計数汚染度計数汚染度はNAS級と当社推奨の管理限界値のNAS級以内にあり、良好でした。重量汚染度はmg/mlでした。機器の潤滑状態フェログラフィーの結果、微小な疲労摩耗粒子が比較的多く観察されました。SOAPSOAPの結果、油の添加剤成分であるリンが検出されました。摩耗により発生する鉄は検出されていないことから、良好と判断します。D－SOAPD－SOAPの結果、摩耗により発生する鉄、油の添加剤成分であるリンが検出されました。フェログラフィー異常摩耗の早期発見パラメータであるフェログラフィーのIs値がの乗と良好の範囲にあるものの、摩耗粒子の形態観察の結果、微小な疲労摩耗粒子が比較的多く観察されました。
報告№109-09501 報告№109-09501 | 分析№109-003086 分析№109-003086 | 109-003086 | 、汚染、潤滑状態は良好と判断します。潤滑油および軸受は継続使用可能な状態にあると判断します。≪状態監視とパラメータ≫分析の目的および各分析のパラメータは以下の通りです。特性低下目的：油の分析結果から、や劣化傾向ならびに添加剤の消耗程度、残存寿命などを確認する。粘度JISK全酸価JISK赤外線吸収スペクトルJISK酸化安定度試験JISK汚染目的：油の分析結果から、砂塵あるいは水・異種油などによるや、異物混入の有無を確認する。水分JISK計数汚染度JISB重量汚染度JISB光学顕微鏡観察摩耗目的：油中の摩耗粒子を分析する事により、回転・摺動部の潤滑状態、摩耗劣化の程度、余寿命などを解析する。摩耗診断電子顕微鏡観察JISKX線マイクロアナリシス油中金属濃度）JISK≪分析結果≫特性低下粘度：良好粘度値mm/sの新油値mm/sに対する変化率は+.％であり、当社推奨の管理限界値±％以内に留まっています。全酸価：良好全酸価.mgKOH/gは新油値の.mgKOH/gに比較し高くはあるものの、有機物・有機化合物試験の結果で油劣化の兆候を示すカルボン酸の吸収が見られないことから問題は無いと判断します。赤外線吸収スペクトル：良好酸化安定度試験：良好酸化安定度試験の結果、数値minは当社推奨の管理限界値min以上に留まっており、現時点での使用は可能と判断します。汚染水分：良好水分値は当社推奨の管理限界値以内に留まっています。計数汚染度：良好計数汚染度はNAS級と当社推奨の管理限界値NAS級以内にあります。重量汚染度：良好重量汚染度は.mg/mlと当社推奨の管理限界値mg/ml以内にあります。光学顕微鏡観察：良好光学顕微鏡写真は捕捉された汚染物の量は少なく、スラッジは確認されませんでした。摩耗摩耗診断：良好摩耗診断の結果、異常摩耗の早期発見パラメータであるIs値がのマイナス乗と良好の範囲にあることから、潤滑状態は正常と判断します。電子顕微鏡観察・X線マイクロアナリシス：今回は実施していません。油中金属濃度：良好油中金属濃度の結果、外部から混入したと思われるケイ素、ナトリウムが検出されたものの微量であることから、良好と判断します。
報告№108-5071 報告№111-00598 | 分析№108-02721 分析№111-002791 | 111-002791 | 潤滑油は継続使用可能な状態にあると判断します。但し、消泡性能が低下していることから、以下の対策を推奨します。追加分析消泡性能が低下した場合、ギヤ歯面での油膜形成に影響が出て摩耗が進展することがありますので、フェログラフィーおよびSOAP-Tを追加して摩耗により発生する油中金属濃度や潤滑状態を確認することを推奨します。泡立ち試験泡立ち試験の結果は、一般的には消泡性能が低下していると判断できる値の-でしたが、前回同様に新油値の-であるのに比較して高い値であったことから、消泡性能が低下していることが分かりました。今後の使用状況によっては油の酸化劣化が進行したり、ギヤ歯面およびベアリング軌道面で油膜切れが発生したりする場合があるため、消泡剤の添加による消泡性能の改善など何らかの対応が必要になると思われます。分析結果泡立ち試験の結果、消泡性能が低下していました。粘度粘度はmm/sと新油値mm/sに比較して、粘度変化率は-％で、当社推奨の管理限界値である±％以内にあり、良好と判断します。泡立ち試験泡立ち試験は-と新油値に比較して高い値でした。水分はppmと当社推奨の管理限界値の以下であり、良好と判断します。全酸価全酸価は.mgKOH/gと新油値.mgKOH/gに比較して高いものの、IRの結果で油劣化の兆候を示すカルボン酸の吸収が確認されていないことから、良好と判断します。
報告№109-09136 | 分析№109-001160 | 113-001732 | 潤滑油および対象設備は継続使用可能な状態にあると判断します。但し、将来的な摩耗進行の有無を確認するためにも傾向監視を継続することが有効です。定期的な分析今後懸念される切削摩耗、凝着摩耗、疲労摩耗の進行を監視するため、定期的に分析を実施することを推奨します。はフェログラフィーおよびSOAP-Tの結果から総合的に判断した結果、継続使用は可能ですが、機器の機能を保持するためにも傾向管理が有用と考えます。フェログラフィー【定量分析：Is値】Is値は異常摩耗の早期発見パラメータのつで、摩耗程度を定量化するために用います。Is値はの乗とやや高い値でした。フェログラフィー【定性分析：摩耗粒子および摩耗形態観察】分析結果から比較的多く観察された粒子は、以下の通りでした。正常な摩耗粒子・潤滑状態が正常なマイルド摩耗により発生。切削粒子・異物や金属表面の微小突起による切削摩耗により発生。シビア粒子・潤滑状態がやや厳しい凝着摩耗により発生。金属潤滑部が局部的に油膜切れを起していると考えられます。疲労摩耗粒子・繰返し応力を受けて発生。観察された摩耗粒子の中でも切削粒子、シビア粒子は、将来的な異常摩耗の進行に繋がる可能性を示唆しているため、傾向監視が必要と思われます。詳細は、別紙傾向監視が必要な摩耗粒子をご覧ください。Iカップリング発光分光分析【SOAP-T】検出された金属元素から発生箇所を推定すると、以下の通りでした。鉄、鉛、銅、アンチモン、錫、亜鉛・ギヤ、軸受等リン、モリブデン・添加剤カルシウム、アルミニウム、ナトリウム・外部混入異物粘度、水分、酸価の各データは良好でした。
報告№109-09496 報告№110-00105 |  | 110-000403_404 | の評価前回同様にを示す粘度、水分、全酸価、IRの各データは当社推奨の管理限界値内にあることから、継続使用可能と判断します。濾過効率の確認表に示す通り、油清浄機入口に比較して出口の粒子数が大きな値を示しており、濾過効率を求めることができませんでした。前回同様の現象であり、油清浄機の濾過性能が低下していることも懸念されるため、一度油清浄機を点検されることを推奨します。機器の潤滑状態今回の分析では上述したとおり、入口側と出口側の汚染度データが逆転していたため油清浄機の濾過効率を求められず、定量的な評価はできませんでした。そのため、今回は油中の摩耗粒子の形態から摩耗状況を確認しました。その結果、異常な摩耗形態を示す摩耗粒子が観察されなかったことから、潤滑状態は正常な状態にあると判断します。前回同様にを示す粘度、水分、全酸価、IRの各データは良好です。油清浄機の濾過効率による油汚染度管理に関する考察油清浄機の濾過効率の指標であるβ値を確認するため、油清浄機の入口側と出口側の配管より採油を実施し、計数汚染度を実施しました。その結果を下表に示します。 ・ここで、 EMBEDExcel.Sheet.表に示す通り、油清浄機入口に比較して出口の粒子数が大きな値を示しており、濾過効率を求めることができません。油清浄機の入口と出口の粒子数を比較し、濾過後の出口側の粒子数が多くなる現象が見られた場合、その原因として、油清浄機の濾過材の交換時期を迎えた採油配管の排油が十分ではなく、配管内に滞留していた錆などの汚染粒子が混入した状態で採油した採油試料が入れ替わった事などが考えられます。機器の摩耗今回の分析では、入口側と出口側の汚染度データが逆転していたため油清浄機の濾過効率を求められず、定量的な評価はできませんでした。EMBEDExcel.Sheet.そこで、今回は油中の摩耗粒子の形態から摩耗状況を確認しました。油清浄機入口の油中の摩耗粒子を詳細に観察した結果、異常な摩耗形態を示す摩耗粒子が観察されなかったことから、潤滑状態は正常な状態にあると判断します。
報告№108-0204 報告№108-5041 | 分析№108-01503 分析№108-01522 | 108-01522 | 分析の結果、本軸受は継続使用可能な状態にあると判断します。但し、前回からSOAP／D-SOAPの鉄濃度に変化はないものの、摩耗粒子の形態観察で前回同様にフレッティングにより発生した赤錆が観察され、更にμmサイズの微小な疲労摩耗粒子が観察されたことから、軸受軌道面ではマイクロフレーキングが発生していることが分かりました。今後、この赤錆が軌道面に噛み込み、寿命を早めることがありますので、定期的に分析を実施し、摩耗の進行状況を確認されることを推奨します。これらのことは、異常摩耗の早期発見パラメータであるIs値がの乗とやや高く、前回同様にフレッティングににより発生した赤錆が多く観察され、更にμmサイズの微小な疲労摩耗粒子が観察されたこと摩耗深さをμmと仮定して求めた摩耗面積が、内輪軌道面の面積の凡そ％であること以上のことから判断しました。
報告№108-5077 報告№108-5077 | 分析№108-02821 分析№108-02821 | 108-02821 | トライボ診断の結果、泡立ち試験を除く項目は良好です。泡立ち試験の結果は、一般的には消泡性能が低くいと判断できる値の-ですが、新油値の-と同レベルにあったため、良好と判断します。機器の潤滑状態潤滑状態指数はの乗と濾過設備のない機器であれば正常な潤滑状態にあると判断できますが、ギヤボックスの油系統にはインラインフィルタとオフラインフィルタがあり、μmサイズ以上の粒子の大部分は捕捉され、異常な摩耗状態が発生したとしても正常な潤滑状態にあると誤認してしまう可能性があります。そこで、フィルタが設置されていない場合の潤滑状態を、一般的なフィルタの効率である.と仮定し、粒子の発生状況から潤滑状態を推定します。その結果、ギヤは継続使用可能な状態にあると思われますが、潤滑状態指数は摩耗がやや厳しい状態であるの乗領域にあると推定できます。推定結果は、フィルタの濾過効率を仮定して求めたものですが、フィルタがない状態では油中の粒子濃度は現在より高いことは明らかです。そのためヶ月後に再度分析を実施し、摩耗進行の有無をチェックすることを推奨します。尚、フィルタの捕捉の影響による誤認を避けるため、これまでの採油箇所に加え、インラインフィルタやオフラインフィルタの捕捉物も分析し、その結果から潤滑状態を評価することを提案します。フィルタ捕捉物の分析を実施する際には、フィルタ使用時間の情報をご提供いただけますようお願い致します。泡立ち試験の結果、消泡性能が低いと判断できる値であるものの、新油と同レベルにあると判断します。粘度は良好。粘度はmm/sと新油値.mm/sに比較して、粘度変化率は-.％で、当社推奨の管理限界値である±％以内にあり、良好と判断します。粘度はmm/sとなっています。粘度はmm/sとなっています。粘度指数はとなっています。粘度指数はとなっています。泡立ち試験は-となっています。泡立ち試験は-と新油と同レベルにあり、消泡性能が新油と同レベルにあると判断します。水分は良好。水分は.ppmと当社推奨の管理限界値の以下であり、良好と判断します。全酸価は良好。全酸価は.mgKOH/gと新油値.mgKOH/g以内にあり、良好と判断します。機器の潤滑状態精密な濾過設備がない機器であれば、潤滑状態指数は正常の範囲にあると判断します。潤滑状態指数は正常の範囲にあると判断します。異常摩耗の早期発見パラメータである潤滑状態指数がの乗と精密な濾過設備がない機器であれば、潤滑状態指数は正常の範囲にあると判断します。
報告№103-0006 報告№103-0006 | 分析№103-00103 分析№103-00103 | 103-00103 | 分析の結果、全てのデータが良好であることから、本試料油は継続使用可能であり、軸受の潤滑状態も正常と判断します。新油との比較が必要ですが、水分及びIRが良好であることから、現時点では使用可能な状態であると考えられますが、今後、粘度変化の把握、油劣化の予測を行う場合、新油データが必要ですので、現在使用している新油をご提供下さい。粘度は判定できませんでした。粘度はmm/sでした。新油データが当社データベースになかったため、判定できなかったものの、油名からISOVGグレードであることが確認できますので、このISOVGグレードの粘度範囲を～.mm/sとすると粘度は範囲内にあり、良好と判断します。尚、粘度の変化率を精確に把握することは重要ですので、現在使用している新油を分析し、そのデータを基準に管理することを推奨します。水分は良好と判断します。水分はppmと管理限界値の以下にあり、良好と判断します。全酸価は判定できませんでした。全酸価は.mgKOH/gでした。新油データが当社データベースになかったため、判定できませんでした。全酸価は新油データとの比較管理が必要ですので、現在使用している新油を分析し、そのデータを基準に管理することを推奨します。IRは良好と判断します。IRはチャートに示すように、油劣化の兆候を示すカルボン酸の吸収が確認されていないことから、継続使用可能な状態にあると考えられます。但し、このIRも全酸価同様に新油データとの比較による判断が必要ですので、現在使用している新油を分析することを推奨します。計数汚染度、重量汚染度、共に良好と判断します。計数汚染度は良好と判断します。計数汚染度はNAS級と当社推奨の管理限界値のNAS級以内にあり良好と判断します。重量汚染度は良好と判断します。重量汚染度は.mg/mlと当社推奨の管理限界値のmg/ml以内にあり良好と判断します。機器の潤滑状態フェログラフィーの結果、異常摩耗の早期発見パラメータであるIs値がのマイナス乗と良好の範囲にあり、潤滑状態は良好と判断します。SOAPは良好と判断します。SOAPの結果、摩耗により発生する鉄、錫が検出されていないことから良好と判断します。尚、油の添加剤成分であるリンが検出されました。D－SOAPは良好と判断します。D－SOAPの結果、摩耗により発生する鉄、錫が検出されていないことから良好と判断します。フェログラフィーの結果は、良好と判断します。フェログラフィーの結果、異常摩耗の早期発見パラメータであるIs値がのマイナス乗と良好の範囲にあり、且つ、摩耗粒子の形態観察の結果、金属接触が厳しい場合に発生するシビア粒子が僅かに見られるものの、発生数は少なく良好と判断します。
報告№109-09136 報告№112-00363 | 分析№109-001160 分析№112-001456 | 112-001456_date121120 | 酸化安定度は新油に比較して大きな値であり減少傾向は確認されませんでした。このことから、更油から今回採油までのヶ月間で酸化防止剤の消耗は確認されていないため、使用条件が同様であれば、潤滑油は定検までのヶ月間は使用可能と判断できました。次回定検時に更油を実施しない場合は、酸化安定度を知るための分析を実施し、余寿命を確認することを推奨します。酸化安定度はminであり、当社推奨の管理限界値のmin以上であることから、良好と判断します。
報告№109-09136 報告№111-00753 | 分析№109-001160 分析№111-003800 | 111-003800 | グリースおよび軸受は継続使用可能な状態にあると判断します。フェログラフィー摩耗粒子の形態で比較的多く観察された粒子は、潤滑状態が正常な場合に発生する摩耗粒子でした。このような摩耗粒子が観察された場合には、潤滑部では正常なマイルド摩耗が発生していることが分かります。Iカップリング発光分光分析供試グリースを分析した結果、検出された金属元素は、SOAPの結果表に示すように、鉄、錫、リン、亜鉛、カルシウム、アルミニウム、ナトリウムでした。これらの検出された金属元素から発生箇所を推定すると鉄、錫・軸受等リン、亜鉛、カルシウム、アルミニウム、ナトリウム・添加剤および増ちょう剤であると思われます。このうち、機械部品が摩耗したと思われる元素はのグループです。グリースのちょう度、滴点、全酸価、IRの各データは良好でした。
報告№109-09136 報告№112-00751 | 分析№109-001160 分析№112-003390 | 112-003390 | 潤滑油の劣化はなく、汚染度は良好な範囲にあることから、継続使用可能と判断します。但し、新油と一致しないデータが確認されました。軸受は継続使用可能な状態にあると判断します。異種油の混入および油名の確認SOAP-Tの結果から新油と一致しない成分が検出されたことから、異種油の混入または油名が違っている可能性があります。油は設備の条件にあった適正な性能のものを使用することが重要であるため、異種油の混入の有無、油名を再確認することを推奨します。はフェログラフィーおよびSOAP-Tの結果から総合的に判断した結果、正常な状態にあると考えられます。フェログラフィー【定量分析：Is値】Is値は異常摩耗の早期発見パラメータのつで、摩耗粒子を定量化するために用います。前回同様に、Is値はの乗と低い値でした。フェログラフィー【定性分析：摩耗粒子および摩耗形態観察】分析結果から観察された全ての粒子量は少でした。Iカップリング発光分光分析【SOAP-T】検出された金属元素から発生箇所を推定すると、以下の通りでした。亜鉛・軸受等リン、カルシウム、ナトリウム・外部混入異物尚、リンがppm検出されました。新日石タービンには添加剤成分としてリンは含まれていないことから、添加剤の投与、異種油の混入、または油名が間違っている可能性があります。前回に比較して計数汚染度はNAS級からNAS級にランク低下し、重量汚染度は.mg/mlから.mg/mlに減少し、当社推奨の管理限界値以下にあり、良好でした。前回同様に粘度、水分、酸価、IRの各データは良好でした。
報告№108-0057 報告№108-0057 | 分析№108-00304 分析№108-00304 | 108-00304 | トライボ診断を実施し、、汚染度、潤滑状態を確認する。トライボ診断の結果、摩耗粒子の形態観察の結果、ギヤ歯面の疲労摩耗で発生したと推定されるμm以下の摩耗粒子が観察されました。ギヤボックスの油系統にはフィルタがあり、粒子の大部分は捕捉されていると考えられます。それにもかかわらず、摩耗粒子サイズがμm以下と小さいものの、異常摩耗の早期発見パラメータであるフェログラフィーのIs値がの乗と高いことから、ギヤ歯面では厳しい潤滑状態が発生している可能性が高いと思われました。今後さらに摩耗が進行することが懸念されるため、ヶ月以内に再度分析を実施し、摩耗の進行状況を確認することを推奨します。尚、フィルタの捕捉の影響による誤認を避けるため、今後の診断に当たっては、これまでの採油箇所に加え、フィルタの捕捉物も分析し、その結果から潤滑状態を評価することを推奨します。また、フィルタ捕捉物の分析を実施する際には、フィルタ流量、フィルタ使用時間、主機稼働時間などの追加情報が必要です。は良好と判断します。粘度は良好。粘度はmm/sと新油値mm/sに比較して、粘度変化率は+％で、当社推奨の管理限界値である±％以内にあり、良好と判断します。水分は良好。水分はppmと当社推奨の管理限界値の以下であり、良好と判断します。全酸価は良好。全酸価は.mgKOH/gと新油値.mgKOH/g以内であり、良好と判断します。IRの結果、良好。IRの結果、油劣化の兆候を示すカルボン酸の吸収が確認されていないことから、良好と判断します。計数汚染度は当社推奨の管理限界値を超えていました。計数汚染度は当社推奨の管理限界値を超えていました。計数汚染度はNAS級以上と当社推奨の管理限界値のNAS級を超えていました。重量汚染度は.mg/mlでした。重量汚染度は.mg/mlでした。機器の潤滑状態摩耗粒子の形態観察の結果、ギヤ歯面の疲労摩耗で発生したと推定されるμm以下の摩耗粒子が観察されました。SOAPによる油中金属濃度をを測定した結果、鉄が多く検出されました。SOAPによる油中金属濃度をを測定した結果、鉄がppm、油の添加剤成分であるリンがppm、カルシウムが検出されました。SOAPによる油中金属濃度を測定した結果、鉄が多く検出されました。SOAPによる油中金属濃度を測定した結果、鉄がppm、銅が.ppm、クロムが.ppm、油の添加剤成分であるリンが、亜鉛が、カルシウムが、外部から混入したと思われるナトリウムが検出されました。フェログラフィーの結果、μm以下の摩耗粒子が観察されました。異常摩耗の早期発見パラメータである潤滑状態指数がの乗と高く、摩耗粒子形態観察の結果、ギヤ歯面の摩耗で発生したμm以下の摩耗粒子が多く観察されました。
報告№109-09136 報告№110-00436 | 分析№109-001160 分析№110-001971 | 110-001971 | 潤滑油および転がり軸受は継続使用可能な状態にあるものの、すべり軸受の摩耗が進行することが懸念されるため、以下の対策を推奨します。スラスト軸受は、摺動面が鏡面状態になっている箇所があり、安定した油膜が形成されにくい状態になっていると思われます。AHは、極めて低速で回転することから油膜が形成し難く、摩耗の進行を回避するのは困難と思われますので、定期的な分析により傾向監視することを推奨します。
報告№104-0378 報告№105-8020 | 分析№104-02669 分析№105-01234 | 105-01234 | 精点Aを実施した結果、軸受メタルの摩耗と摩耗粒子形態観察で外部から混入した鉄錆・砂が多く観察されました。今後、これらの異物が軸受摺動面に噛み込み摩耗が進行することが懸念されるため、～ヶ月以内に精点Bを実施し、汚染状況及び摩耗の進行状況を確認されることを推奨します。これらのことは、計数汚染度がNAS級とやや高いこと異常摩耗の早期発見パラメータであるフェログラフィーのIs値がと良好の範囲にあるものの、摩耗粒子形態観察の結果、外部から混入した鉄錆・砂が観察されたことD-SOAPの結果、軸受メタルの主成分である錫がppm検出されたこと以上のことから判断しました。尚、主機停止中にドレンバルブから採油を実施しているため、油循環中の採油に比較して油中粒子が沈降して高濃度になっている部分を採油していると考えられます。したがって、油が循環している状態で採油を実施した場合に比較して、分析データが高くなり、異常な状態と判断してしまう可能性がありますので、今後の採油は、停止直後、或いは、油循環中に採油を実施されることを推奨します。
報告№108-6553 報告№112-00727 | 分析№108-02857 分析№112-003322 | 112-003322 | 油の劣化は確認されず、汚染度も良好な範囲にあることから、継続使用可能な状態にあると判断します。軸受は継続使用可能な状態にあると判断します。但し、将来的な摩耗進行の有無を確認するためにも傾向監視を継続することが有効です。ヶ月後に再分析今後懸念される銅を使用した箇所の摩耗の進行を監視するため、ヶ月後に回目の初期試験を実施することを推奨します。分析結果フェログラフィーおよびSOAP／D-SOAPの結果から総合的に判断した結果、軸受は健全であり、継続使用可能と評価できますが、引続き軸受の機能が保持されていることを確認するためにも、潤滑油診断による傾向管理が有用と考えます。フェログラフィー【定量分析：Is値】Is値は異常摩耗の早期発見パラメータのつで、摩耗程度を定量化するために用います。今回のIs値はの乗と低い値でした。フェログラフィー【定性分析：摩耗粒子および摩耗形態観察】分析結果から比較的多く観察された摩耗粒子は、以下の通りでした。銅系シビア粒子・潤滑状態がやや厳しい凝着摩耗により発生。金属潤滑部が局部的に油膜切れを起していると考えられます。観察された摩耗粒子の中でも銅系シビア粒子は、将来的な摩耗の進行に繋がる可能性を示唆しているため、傾向監視が必要と思われます。銅系シビア粒子は、凝着摩耗に分類されます。これらの摩耗粒子は、摺動面で凝着、破断を繰り返し、この過程で生じる移着粒子が成長して摩耗粒子となります。そのため、摺動面では局部的に油膜切れが発生していることを示しています。この状態が継続した場合、摩耗粒子のサイズは徐々に大型化していき、設備の損傷に至る場合がありますので、傾向監視が必要です。銅を使用した箇所の溶出・摩耗潤滑油系統内で銅を使用している箇所は、潤滑油冷却器の配管などが考えられます。潤滑油冷却器の配管で摩耗していた場合、配管取付け部に緩みが生じて配管が振動し、継手部が外れたり、亀裂が生じて冷却水の混入にいたる場合があります。Iカップリング発光分光分析【SOAP／D-SOAP】検出された金属元素から発生箇所を推定すると、以下の通りでした。ニッケル・軸受バリウム・添加剤カルシウム、ナトリウム・外部混入異物計数汚染度、重量汚染度は共に良好でした。．IR、RBOTの各データは良好でした。
報告№109-09136 報告№110-00571 | 分析№109-001160 分析№110-002547 | 110-002547 | Iカップリング発光分光分析供試のギヤ油をSOAP／D－SOAPで分析した結果、鉄、銅、クロム、錫、リン、亜鉛、カルシウム、アルミニウム、ナトリウム、マグネシウムが検出されました。これらの検出された金属元素から発生箇所を推定すると鉄、銅、クロム、錫・ギヤ・軸受等リン、亜鉛、カルシウム、アルミニウム、ナトリウム、マグネシウム・外部混入異物であると思われます。このうち、機械部品が摩耗したと思われる元素はのグループです。フェログラフィー異常摩耗の早期発見パラメータとして摩耗粒子を定量化して評価するフェログラフィーのIs値は、潤滑状態が正常なの乗でした。摩耗粒子の形態で比較的多く観察された粒子は、潤滑状態が正常な場合に発生する摩耗粒子、フレッティングにより発生する赤錆でした。このような摩耗粒子が観察された場合には、潤滑部では正常なマイルド摩耗、微振動によるフレッティング摩耗が発生していることが分かります。フレッティングは、軸と内輪内面軸受箱と外輪外面軌道輪と転動体ギヤ歯面の箇所で発生する可能性があります。フレッティング粒子は酸化して硬いため、軸受軌道面やギヤ歯面に噛み込んだ場合はその傷が疲労剥離の起点となり、疲労摩耗へと進展することが想定されます。計数汚染度はやや高い値でした。汚染度が高い要因は、摩耗によるものと思われます。減速機は継続使用可能な状態にあるものの、摩耗の進行が懸念されるため、以下の対策が必要です。定期的な分析摩耗の進行を監視するため、定期的に分析を実施し、摩耗の進行状況を確認することを推奨します。バックラッシによる評価ギヤ歯面の的確な摩耗状態の判断を行うため、減速機内部の各歯車の構造が確認できる図面、各ギヤの形式、歯形、モジュール、歯数、歯幅等の情報をご提供下さい。
報告№109-09136 報告№111-00722 | 分析№109-001160 分析№111-003686 | 111-003686 | 潤滑油および軸受は継続使用可能な状態にあると判断します。但し、今後も摩耗の進行を傾向監視するため、以下の対策を推奨します。定期的な分析切削摩耗の進行を監視するため、定期的に分析を実施し、摩耗の進行状況を確認することを推奨します。フェログラフィー異常摩耗の早期発見パラメータとして摩耗粒子を定量化して評価するフェログラフィーのIs値は、潤滑状態がやや厳しいの乗でした。摩耗粒子の形態で比較的多く観察された粒子は、潤滑状態が正常な場合に発生する摩耗粒子異物の噛み込みにより発生する切削粒子でした。これらの摩耗粒子が観察された場合、潤滑部で発生している摩耗形態は、正常なマイルド摩耗異物による切削摩耗であることが分かります。摩耗形態の中でも切削摩耗は摩耗進行速度が速く、転がり軸受でこの摩耗形態が発生した場合には寿命が分の程度に低下することも知られており、切削摩耗により生じた軌道面の損傷が起点となって転がり軸受の寿命となるフレーキングに進展することから傾向監視による経過監視が必要です。Iカップリング発光分光分析供試の潤滑油を分析した結果、検出された金属元素は、SOAPの結果表に示すように、鉄、錫、リン、カルシウム、ナトリウムでした。検出されたこれらの金属元素から発生箇所を推定すると鉄、錫・軸受等リン、カルシウム、ナトリウム・外部混入異物であると思われます。このうち、機械部品が摩耗したと思われる元素はのグループです。計数汚染度は当社推奨の管理限界値内にあるものの、やや高い値でした。フィルタ表面の異物観察で鉄錆、砂等が観察されたことから、汚染度が高い要因は、摩耗と外部混入異物の影響と思われます。粘度、水分、酸価、IR、RBOTの各データは良好でした。尚、別紙RBOTの減少傾向から油の余寿命を求めた結果、本試料は直近の更油から起算して稼働日数が年月まで使用可能であることが分かります。
報告№109-09249 報告№111-00550 | 分析№109-001747 分析№111-002517 | 111-002517 | 潤滑油は継続使用可能な状態であり、また運転中における潤滑状態も正常であったものと判断します。本試料油は、分析の結果は全ての分析項目の値が当社推奨の管理基準値を満たしており、新油分析値との比較結果も問題となる値はありませんでした。分析結果特性低下特性低下に係るパラメータの分析結果は良好と判断します。粘度粘度はmm/sと新油値mm/sに対する粘度変化率は-.％で、当社推奨の管理限界値である±％以内にあり、良好と判断します。全酸価添加油の全酸価は、油メーカによって初期値が違うため統一した管理基準を設定するのが困難であることから、当社では管理限界値を設定しておらず、新油分析値との比較及び他の分析項目の結果より全酸価の状態判断を行います。その結果、全酸価は.mgKOH/gと新油値.mgKOH/gに比較して若干高くなっていますが、IRチャートに示すように劣化の兆候として現れるカルボン酸などの有機物・有機化合物の発生が確認されていないことから、良好と判断します。酸化安定度酸化安定度はminであり、当社推奨の管理限界値のmin以上であることから良好と判断します。有機物・有機化合物有機物・有機化合物は、IRチャートによる新油分析値との比較の結果、cm-付近に劣化の兆候を示すカルボン酸の吸収が確認されていないことから、良好と判断します。色相はLであり、新油値のL.に比較して大きな変化はないことから、良好と判断します。汚染に係るパラメータの分析結果は良好と判断します。水分はppmであり、当社推奨の管理限界値の以下であることから良好と判断します。汚染粒子数はNAS級であり、当社推奨の管理限界値のNAS級以内であることから良好と判断します。汚染度物重量は.mg/mlであり、当社推奨の管理限界値のmg/ml以内であることから良好と判断します。摩耗運転中における潤滑状態は正常であったものと判断します。異常摩耗の早期発見パラメータであるフェログラフィーのIs値がのマイナス乗と良好の範囲にあったことから、潤滑箇所の潤滑状態は正常と判断します。金属濃度SOAP法により金属濃度を測定した結果、金属元素は検出されなかったことから、潤滑箇所で発生する金属接触による摩耗や、外部からの異物などの混入は見られず良好と判断します。金属濃度酸溶解法により金属濃度を測定した結果、外部から混入したと思われるカルシウム、ナトリウムが共にと僅かに検出されましたが良好と判断します。
報告№104-0292 | 分析№104-02192 | 104-02192 | 濾過前の試料油を分析した結果、計数汚染度が前回NAS級から、今回NAS級に約年ヶ月でランク上昇しました。摩耗粒子形態観察及びフィルタ写真に見られるように、鉄錆・砂等が多く観察されているため、汚染度が上昇した要因は、外部から混入した異物によるものと考えられました。鉄錆等の異物は、通常運転中、過去作業中、今回採油時などに混入したと考えられます。又、潤滑異常の早期発見パラメータである摩耗過酷度を示すIs値がと非常に良好の範囲にあることから、潤滑状態は良好な状態にあると判断します。
報告№109-09136 報告№111-00395 | 分析№109-001160 分析№111-001885 | 111-001885 | 軸受は継続使用可能な状態にあると判断します。但し、SOAP-Tで軸受メタルやクランクメタル等の主成分である錫が検出され、軸受メタルの摩耗が確認されたことから、今後も摩耗の進行を傾向監視するため、以下の対策を推奨します。次回点検でオイルリングの点検オイルリングの摩耗により、燃焼ガスのシール性が低下し、燃料油の混入によるカルシウム添加剤の反応生成物が高濃度に見られることから、次回点検ではオイルリングの点検が必要と思われます。更油或いは部分更油による水分濃度の調整水分の影響により金属表面で腐食摩耗が発生し、発生した鉄錆等の粒子が潤滑部に噛み込み摩耗が進行することがありますので、更油或いは部分更油などにより相対的に水分濃度を低くするなどの方法を推奨します。定期的な分析摩耗の進行を監視するため、定期的に分析を実施し、摩耗の進行状況を確認することを推奨します。新油との比較による評価を示す粘度、酸価、塩基価、IRのデータは新油データを基準として評価しています。今回は当社に新油データがなかったため判断できませんでしたが、今後評価する場合は、充填用に新油を同時に分析することをご検討下さい。フェログラフィー異常摩耗の早期発見パラメータとして摩耗粒子を定量化して評価するフェログラフィーのIs値は、潤滑状態がやや厳しいの乗でした。摩耗粒子の形態で比較的多く観察された粒子は、潤滑状態が正常な場合に発生する摩耗粒子局部的に高圧・高温となる場合に発生するフリクションポリマでした。これらの摩耗粒子が観察された場合、潤滑部で発生している摩耗形態は、正常なマイルド摩耗であり、そして局部的ではあるものの高圧・高温の箇所が発生していることも分かります。フリクションポリマは、潤滑油が摺動面に押し込められ高圧状態になると同時に、圧縮熱により高温状態になった結果、基油自身が重合反応を起こし生成することが知られています。そのため、高圧高温状態の解消がなされなければ、潤滑油の劣化が進行し、粘度上昇に因る潤滑異常に進展する場合があります。電子顕微鏡・X線マイクロアナリシス観察された粒子をSEM・XMAで詳細に分析した結果、粒子には鉄、マンガンが比較的多く含まれており、成分割合から粒子は主にシリンダ摺動面やオイルリングから発生していると推定できました。Iカップリング発光分光分析供試の潤滑油を分析した結果、検出された金属元素は、SOAP-Tの結果表に示すように、鉄、鉛、銅、アンチモン、錫、リン、亜鉛、カルシウム、バリウム、アルミニウム、ナトリウム、マグネシウムでした。検出されたこれらの金属元素から発生箇所を推定すると鉄、鉛、銅、アンチモン、錫・エンジン部品リン、亜鉛、カルシウム、マグネシウム・オイル添加剤バリウム、アルミニウム、ナトリウム・外部混入異物であると思われます。このうち、機械部品が摩耗したと思われる元素はのグループです。銅を使用した箇所の摩耗・溶出SOAP-Tで銅が検出されました。銅の影響については、別紙鉛および銅を使用した箇所の摩耗・溶出を御覧ください。カルシウムなどの析出SOAP-Tでカルシウムがppm検出されました。この影響については、別紙カルシウムなどの析出をご覧ください。計数汚染度計数汚染度はNAS級と汚染されていました。フィルタ表面の異物観察で金属片、すす、鉄錆、砂等が観察されたことから、汚染度が高い要因は、摩耗とエンジンオイルの反応生成物、そして外部混入異物の影響と思われます。粒度分布粒度分布は.～.μmの範囲にあり、.μmにピークが確認されました。μm以下の粒子が多いことから、燃焼して発生したすす等であることが分かります。水分はppmと当社推奨の管理限界値を超えていました。今後、水分の影響でエンジン内部に錆が発生し、その影響で摩耗が発生する懸念があります。IRIRの結果、油劣化の兆候を示すカルボン酸の吸収が確認されなかったことから、良好と判断します。尚、粘度、酸価、塩基価は、当社に新油データがなかったため、比較ができず評価できませんでした。
報告№107-4530 報告№107-0364 | 分析№107-01164 分析№107-01892 | 107-01892 | 、汚染度、軸受の潤滑状態を確認する。今回の採油は、機器停止中にドレン弁から実施しているため、油循環中に採油した場合に比較し、油中粒子の沈降の影響を受け、分析データが高濃度に出る可能性があります。今回の分析は以上のことを踏まえて結果を検討しました。分析の結果、高濃度の部分を採油したにもかかわらず、全てのデータが良好の範囲にありました。このことから、機器の潤滑状態は正常であり、この油は継続使用可能と判断します。尚、上述しましたように、今回の採油は停止中の採油であるため、循環中の採油に比較してデータが高目に出る可能性があります。これは、運転中の採油であったなら今回データより低い値になることが考えられます。次回採油は、粒子の沈降の影響を極力抑え、油中粒子が均一な分散状態に近い状態で採油が実施できるように、主機運転中、または停止直後に採油を実施されることを推奨します。
報告№109-09136 報告№111-00701 | 分析№109-001160 分析№111-003548 | 111-003548 | 潤滑油および軸受は継続使用可能な状態にあると判断します。但し、全酸価が上昇していることから、今後も摩耗の進行を傾向監視するため、以下の対策を推奨します。定期的な分析IRの結果、油劣化の兆候を示すカルボン酸の吸収が確認されていないことから、潤滑油は劣化していないものの、油中の酸成分が増加しており、全酸価の傾向を確認するため、定期的に分析を実施し、摩耗の進行状況を確認することを推奨します。前回に比較してSOAP／D－SOAPの結果で、鉄および錫濃度に大きな変化はなく、異常摩耗の早期発見パラメータであるフェログラフィーのIs値がの乗と良好でした。前回に比較して計数汚染度はNAS級からNAS級にランク増加しているものの、当社推奨の管理限界値内にあり、良好でした。全酸価前回に比較して全酸価がmgKOH/gからmgKOH/gに上昇していました。IRの結果、油劣化の兆候を示すカルボン酸の吸収は確認されず、また異種油の混入等も確認されていないことから、全酸価が上昇した要因は、油中の酸成分の増加によるものと考えられます。今後、油中の酸成分が増加した場合、油劣化に進展することが懸念されます。
報告№102-4083 | 分析№102-03291 | 102-03291 | 分析の結果、ギヤ歯面で疲労摩耗が進行しつつあることが確認されました。今後摩耗の進行が早まり、バックラッシの増大による振動の発生が懸念されます。また、その振動が原因でギヤの異常摩耗が進行することが懸念されるため、至急再分析を実施されることを推奨します。尚、バックラッシの増加量を分析結果から計算できますので、構造が確認できる図面、ギヤの形式、歯形、モジュール、歯数、回転数、増速比、歯幅をお知らせ下さい。計算結果をご報告いたします。このことは、計数汚染度がNAS級とやや高くSOAP／D-SOAPでギヤ歯面の摩耗により発生した鉄が検出され、異常摩耗の早期発見パラメータであるフェログラフィーのIs値がの乗と高いことから判断しました。尚、を示す水分、全酸価、IRの各データが良好でしたが、粘度が新油に比較して％減少しており、油膜切れによる摩耗進行を予防するため、更油を実施されることを推奨します。
報告№109-09136 報告№110-00326 | 分析№109-001160 分析№110-001440 | 110-001440 | 摩擦面で発生している摩耗の形態や潤滑状態は、フェログラフィーで得られた摩耗粒子の観察結果から評価します。同法は、摩耗粒子を含んだ試料油を磁力で油と粒子とに分離する技術で、分離された摩耗粒子を解析することによって潤滑状態の健全性や摩耗粒子の発生原因を診断するものです。摩耗粒子と摩耗形態観察された粒子は、潤滑状態が正常な場合に発生する摩耗粒子金属潤滑部が局部的に油膜切れを起して発生するシビア粒子局部的に高圧・高温となる場合に発生するフリクションポリマでした。以上から潤滑部で発生している摩耗は正常なマイルド摩耗とやや厳しい摩耗形態の凝着摩耗であることが分かりました。また、局部的に高圧・高温になっている箇所があることも確認されました。フリクションポリマは、潤滑油が軸受軌道面に押し込められ高圧状態になると同時に、圧縮熱により高温状態になった結果、基油自身重合反応を起こし生成することが知られています。そのため、高圧高温状態の解消がなされなければ、潤滑油の劣化が進行し、粘度上昇に因る潤滑異常に進展する場合があります。潤滑状態異常摩耗の早期発見パラメータであるIs値は、潤滑状態がやや厳しいの乗となっていました。汚染度水分濃度は、前回同様に管理基準以内にあり良好でした。粘度、全酸価、RBOTの各データは、前回同様に管理基準以内にあり良好でした。本試料油は、機器停止中に軸受箱ドレンプラグから採油されています。ドレンプラグの汚染度は、一般的に高く、尚且つ、機器が停止している状態では、油槽内で撹拌がなくなり固形物が沈降するため、油中汚染度は更に高くなると推定されます。このような悪条件にもかかわらず、今回の分析結果は全て良好であり、異常なデータは見られませんでした。したがって、潤滑油および軸受は継続使用可能な状態にあると判断します。今回の診断は、提示して頂いた採油状況をもとに試料油の汚染度が高いことを前提に解析しましたが、採油時の排油量が多い場合には粒子などの固形物が排油と共に排出してしまい、場合によっては清浄な油を採取する可能性も考えられます。より正確な診断を行うためにも、設備油量、排油量などの情報提供をお願い致します。但し、軸受摺動面で局部的な油膜切れによる摩耗が発生しています。今後さらに摩耗が進行することが懸念されますので、以下の対策を推奨します。今後、摩耗の進行状況を監視するため、定期的に分析を実施することを推奨します。傾向監視のための次回採油時期は、回転数と油量から理論的に求めます。本設備の回転数に関する情報が提供されなかったため、rpmと仮定し計算しました。その結果、次回の採油は最短で約時間となります。この時間は、油中汚染物が均一濃度になるために必要な時間であり、この時間を経過すれば、再分析の結果から摩耗速度を評価すことが可能となります。本計算は、回転数を仮定して求めていますので、次回分析実施時までに回転数等の設備情報をご提供下さい。
報告№109-09136 報告№111-00619 | 分析№109-001160 分析№111-002965 | 111-002965 | グリースは継続使用可能な状態にあると判断します。グリースのちょう度、滴点、酸価、IRの各データは良好でした。
報告№109-09136 報告№110-00400 | 分析№109-001160 分析№110-001839 | 110-001839 | 摩耗状態前回に比較してSOAP／D－SOAPの結果、鉄濃度に大きな変化はありませんでした。汚染度前回に比較して計数汚染度はNAS級からNAS級にランク増加したものの、当社推奨の管理限界値内にあり、良好でした。重量汚染度も.mg/mlから.mg/mlに減少し、良好でした。IRは良好でした。潤滑油および対象設備は継続使用可能な状態にあると判断します。
報告№109-09050 報告№109-09050 | 分析№109-000532 分析№109-000532 | 109-000532 | 今回の採油は、対象設備停止中にドレンプラグから実施しているため、別紙油中粒子の沈降の影響に示すように、沈降の影響を受けて分析データが高濃度に出る可能性があります。今回の分析は、以上のことを踏まえて結果を検討します。分析の結果、摩耗粒子診断で異常摩耗の早期発見パラメータであるIs値がの乗とやや高く、潤滑状態がやや厳しい状態にあることが分かりました。やや厳しい潤滑状態が発生した原因は、発生した摩耗粒子等の異物が、油膜に入り込み異物の角の切削作用で切削摩耗が発生したためと思われます。摩耗形態の中で特に切削摩耗は、異物がない状態に比較して、摩耗進行速度が速く注意が必要です。転がり軸受で切削摩耗が発生した場合、切削摩耗により生じた軌道面の損傷が起点となって転がり軸受の寿命となるフレーキングに進展し、寿命が分の程度に低下することも知られています。また、フリクションポリマは、タービン油が軸受摺動面で高圧下に押し込められ、高圧状態になると同時に、圧縮熱も発生して高温状態にもなり、その結果、潤滑油が重合して発生することが知られています。そのため、高温高圧状態の解消がなされなければ、潤滑油は劣化する場合があります。切削摩耗発生の原因となる混入異物が残留している場合、この異物により切削摩耗が継続して発生する可能性があります。また、仮に更油が実施されていたとしても、更油だけでは異物を完全に排除できない可能性もありますので、念のため運転再開後に再分析を実施し、摩耗の発生状況を確認することを推奨します。尚、本設備の場合、ポンプの回転数から、理論的な分析周期をもとめ、この周期で採油を実施することで、仮に油が入れ替わっても分析結果から潤滑状態の傾向を確認することが可能となります。ポンプの回転数をお知らせください。特性低下全ての項目が良好の範囲にあったことから、特性低下は認められず良好と判断します。粘度は良好と判断します。粘度はmm/sと新油値.mm/sに比較して、粘度変化率は-％で、当社推奨の管理限界値である±％以内にあり、良好と判断します。全酸価は良好と判断します。全酸価は.mgKOH/gと新油値.mgKOH/g以下であることから、良好と判断します。酸化安定度の結果、良好と判断します。酸化安定度はminと当社推奨の管理限界値のmin以上であり、良好と判断します。汚染は良好と判断します。水分は良好と判断します。水分は.と当社推奨の管理限界値の以下であり、良好と判断します。摩耗発生している摩耗形態は切削摩耗であることが分かりました。摩耗形態は切削摩耗が発生していることが分かりました。異常摩耗の早期発見パラメータであるIs値がの乗と高く、油中の摩耗粒子は、異物の噛み込みにより発生する切削粒子、局部的に高圧・高温となる場合に発生するフリクションポリマがやや多く観察されました。このことから、潤滑部で発生している摩耗形態は切削摩耗であることが分かりました。
報告№109-09136 報告№111-00047 | 分析№109-001160 分析№111-000125 | 111-000125 | Iカップリング発光分光分析供試のタービン油を分析した結果、検出された金属元素は、SOAP-Tの結果表に示すように、鉄、鉛、銅、ニッケル、錫、亜鉛、ナトリウムでした。これらの検出された金属元素から発生要因を推定すると【金属元素】【発生要因】鉄、鉛、銅、ニッケル、錫、亜鉛・軸受等の摩耗ナトリウム・外部混入異物などであると思われます。フェログラフィー異常摩耗を早期に発見するためには摩耗粒子を定量化する必要があります。その定量化パラメータがIs値で、今回その値は、正常な潤滑状態を示すの乗領域でした。摩耗粒子の形態で比較的多く観察された粒子は、潤滑状態が正常な場合に発生する摩耗粒子、金属潤滑部が局部的に油膜切れを起して発生する鉄系および銅系シビア粒子でした。このような摩耗粒子が観察された場合には、潤滑部では正常なマイルド摩耗とやや厳しい摩耗による凝着摩耗が発生していることが分かります。オイルリングと主軸間、またはオイルリングと軸受台金側面との間で摩耗が発生していると思われます。このような場合、オイルリングと主軸の間で摩擦が低下したり、台金との摩擦が増大するなどの影響でオイルリングが円滑に回転し難い状況が発生します。その結果、潤滑油のかき揚げ量が減少し、軸受摺動面で油膜切れを引き起こす可能性があります。メタルの余寿命評価分析結果を基に当該機の軸受メタルの摩耗深さを推定しました。前述と同様の解析手順から換算した錫濃度はppmとなり、この錫濃度と油量リットルから、今回採油時点の摩耗深さを推定した結果、摩耗深さは.μmとなりました。軸受の初期表面粗さを一般的な初期表面粗さのμmと仮定すると、今回求めた摩耗は粗さの％が摩耗していると推定されました。この程度であれば、十分に継続使用可能な状態にあると判断できます。また、前回分解点検から今回までの稼働時間時間で摺動面の表面粗さが摩耗により％減少したと考えられ、この摩耗速度を使用して余寿命を計算すると万時間程度と推定されます。なお、この余寿命は、軸受摺動面の表面粗さがμmとなる鏡面状態になり、起動・停止時に油膜が形成されにくい状態になったことを言います。計数汚染度、重量汚染度は共に当社推奨の管理限界値を超えていました。フィルタ表面の異物観察で粘ちょう物、銅合金や鉄錆等が観察されたことから、汚染度が高い要因は、摩耗とスラッジ、そして外部混入異物の影響と思われます。粘度、水分、全酸価、IRの各データは良好でした。を示す各データが良好であることから、潤滑油の機能は正常であったと判断します。また、オイルリングの摩耗は発生しているものの、軸受の摩耗は軽微であり継続使用可能な状態にあると判断します。の濾過油の汚染度が高く、軸受の摩耗が懸念されるため、摩耗の予防措置として濾過を推奨します。オイルリングの点検および定期分析日常点検の際にオイルリングの回転状況を確認するとともに、凝着摩耗の進行を監視するため、定期的に分析を実施し、摩耗の進行状況を確認することを併せて推奨します。傾向監視のための次回採油時期は、最短で約時間となります。この時間は、油中汚染物が均一になるために必要とする時間であり、この時間を経過すれば、再分析の結果から状態の傾向を確認することが可能となりますので、これを参考に次回分析時期を検討されることを提案します。更油方法更油直後の分析データがないため推測ですが、これまでの分析データのほとんどが汚染度が高いことから、ヶ月に度更油を実施しているにもかかわらず、スラッジや外部混入異物等の汚染物が除去できていない可能性があると思われます。更油の際に、油槽内の清掃と新油充填時の濾過を実施していない場合は、これらのことを実施することを推奨します。採油条件の改善本試料油は、機器停止中にドレンプラグから採油されています。機器が停止している状態では、別紙油粒子の沈降の影響に示すように油槽内で撹拌がなくなり固形物が沈降するため、油中汚染度は高くなると推定されます。今後は、極力運転中もしくは停止直後の油槽中層部から採油されることを推奨します。提案今回の解析による余寿命は、前述と同様の解析手順で求めています。正確な解析を進めるため、これまでご提供いただいている項目に加えて軸受の摺動面積に関する情報をご提供下さい。この摺動面積は、軸受の寸法が分かれば当社にて推定できますので、部品図等の図面をご提供していただくことでも結構です。また、正確な解析を進めるためには更油直後の錫濃度が必要ですので、更油毎の分析の実施についてご検討下さい。
報告№109-09136 報告№112-00589 | 分析№109-001160 分析№112-002440 | 112-002440_date130403 | グリースグリースの酸化劣化はありませんが、ちょう度の低下が確認されました。また、IRの結果、異種グリースの混入、またはグリース名の誤りなどが考えられますので、以下の対策を推奨します。軸受は継続使用可能な状態にあると判断します。但し、切削摩耗や凝着摩耗が発生しており、今後も摩耗の進行を傾向監視するため、以下の対策を推奨します。新グリースの入替または適時給脂ちょう度の低下がみられ、グリースが硬化していることが確認されました。硬化したグリースを使用した場合、油分の流動性がなくなり、軸受等で良好な油膜が保持されにくくなる可能性があるため、新グリースの入替または適時給脂されることを推奨します。異種グリースの混入およびグリース名の確認分析データから新グリースと一致しないデータが確認されたことから、異種グリースの混入またはグリース名が違っている可能性があります。グリースは設備の条件にあった適正な性能のものを使用することが重要であるため、異種グリースの混入の有無、グリース名を再確認することを推奨します。定期的な分析定期的に分析を実施することにより、データの変化から異常の兆候を早期に発見することが可能となります。また、今回は対象設備の初回分析であるため、あと最低でも回分析を実施し、分析データの変化を確認することを推奨します。尚、分析結果からSOAP-Tの鉄濃度が比較的高く、今後、切削摩耗や凝着摩耗の進行が懸念されるため、出来るだけ早めに回目の分析を実施することを推奨します。グリースの物理的性状グリースの酸化劣化はありませんが、ちょう度は当社推奨の管理限界値を超え、IRで新グリースと使用グリースのスペクトルパターンは一致していない箇所が確認されました。ちょう度ちょう度は、と当社推奨の管理上限値のより低くなっており、グリースが硬化していることが分かりました。硬化したグリースを使用した場合、油分の流動性がなくなり、軸受等で良好な油膜が保持されにくくなる可能性があります。滴点滴点は、と新グリース値に比較して若干高いものの、良好と判断します。酸価は、mgKOH/gと新グリース値.mgKOH/gに比較して高いものの、IRの結果で油劣化の兆候を示すカルボン酸の吸収が確認されていないことから、良好と判断します。水分は、.％でした。グリースの水分濃度は一般的に.～％が適正であるため、良好と判断します。IRIRの結果、新グリースのIRスペクトルと一致しない箇所が確認されました。はフェログラフィーおよびSOAP-Tの結果から総合的に判断した結果、継続使用は可能ですが、機器の機能を保持するためにも傾向管理が有用と考えます。フェログラフィー【定性分析：摩耗粒子および摩耗形態観察】観察された代表的な摩耗粒子は、以下の通りでした。正常な摩耗粒子・潤滑状態が正常なマイルド摩耗により発生。切削粒子・異物や金属表面の微小突起による切削摩耗により発生。シビア粒子・潤滑状態がやや厳しい凝着摩耗により発生。金属潤滑部が局部的に油膜切れを起していると考えられます。黒錆・潤滑状態がやや厳しい凝着摩耗により発生。金属接触が厳しく、且つ、高い摩擦熱が発生していると考えられます。観察された摩耗粒子の中でも切削粒子、シビア粒子、黒錆は、注意が必要です。摩耗形態の中でも切削摩耗は摩耗進行速度が速く、転がり軸受でこの摩耗形態が発生した場合には寿命が分の程度に低下することも知られており、切削摩耗により生じた軌道面の損傷が起点となって、転がり軸受の寿命となるフレーキングに進展することから、傾向監視が必要です。シビア粒子、黒錆は、凝着摩耗に分類されます。これらの摩耗粒子は、軌道面で凝着、破断を繰り返し、この過程で生じる移着粒子が成長して摩耗粒子となります。そのため、軌道面では局部的に油膜切れが発生していることを示しています。この状態が継続した場合、摩耗粒子のサイズは徐々に大型化していき、軸受の損傷に至る場合がありますので、傾向監視が必要です。Iカップリング発光分光分析【SOAP-T】検出された金属元素から発生箇所を推定すると、以下の通りでした。鉄、鉛、銅、ニッケル、錫・軸受等リン、亜鉛、カルシウム、バリウム、ナトリウム・添加剤、増ちょう剤鉄以外に、銅、錫が比較的高い値でした。これらの元素が含まれている材質は、以下の点が考えられます。一般にすべり軸受に使用されるホワイトメタル転がり軸受の保持器で使用されるアルミ合金転がり軸受の保持器で使用される銅合金以前使用していたグリースが使用グリースと混合した一般にすべり軸受に使用されるホワイトメタルがありますが、本軸受は転がり軸受であり、図面から材質でホワイトメタルを使用している箇所は確認されませんでした。転がり軸受にアルミ合金が使用されていれば、アルミニウムと共に銅、錫が検出されますが、アルミニウムは検出されていないことから、検出された元素は保持器が摩耗したものである可能性は低いと考えられました。転がり軸受に銅合金が使用されていれば、銅が検出される可能性が考えられます。グリースは流動性が低く、新グリースを補給しても油槽内にある全てのグリースが入れ替わることは困難であることから、今回使用されているグリースに入っていない成分が検出された要因は、以前使用していたグリースに含まれていた金属成分が、今回の使用グリースと混合して銅、錫が検出されたか、或いは、IRの結果で新グリースのIRスペクトルと一致しない箇所が確認されていることから、異種グリースの混入、またはグリース名の誤りなどが考えられます。
報告№109-09136 報告№111-00655 | 分析№109-001160 分析№111-003287 | 111-003287 | 濾過前の試料油を分析した結果、前回に比較して摩耗粒子の形態観察でフレッティングにより発生したμm未満の赤錆が比較的多く観察されました。D－SOAPの結果、前回に比較して鉄が増加していました。計数汚染度は前回のNAS級から、今回NAS級に約年でランク増加していました。フレッティングフレッティングの発生要因は、スラストランナー固定部やスラストメタル台金部の鉄系材料が接合されたり、勘合されたりする部分から発生します。フレッティングによる赤錆が少量発生しても直ちに異常ではりませんが、場合によっては、発生した赤錆が軸受摺動面に噛み込み、摩耗を進行させる場合があります。汚染度の増加フィルタ表面の異物観察で鉄錆、砂等が観察されたことから、汚染度が高い要因は、摩耗と外部混入異物の影響と思われます。今後は、赤錆が軸受摺動面に噛み込み発生する軸受の摩耗進行に対して監視する必要がありますので、次年度も必ずトライボ診断を実施することを推奨します。尚、RBOTが前回に比較し、min増加しています。RBOTが増加した理由は、更油、補給を実施した仮設タンクで他の軸受油と混合して濾過を実施した濾過機配管内や仮設タンクなどに油が残留していた以上のことが考えられます。お客様情報の～にはいずれにも該当せず、原因は分かりませんでした。但し、今回の分析結果で、酸価および粘度の各データに大きな変化はなく、異種油の混入などは確認されていないため、本試料油は継続使用可能な状態にあります。今後は、今回のRBOT値を基に潤滑油の寿命を評価します。
報告№107-4530 報告№107-7007 | 分析№107-01164 分析№107-01278 | 107-01278 | 精点Bを実施し、摩耗の進行状況を確認する。精点Bを実施した結果、汚染度が良好の範囲にあり、かつ、摩耗の安定が確認されたことから、潤滑状態は良好であり、潤滑油も継続使用可能と判断します。これらのことは、前回に比較して、計数汚染度はランク減少したことSOAP／D-SOAPの鉄濃度に変化がないこと異常摩耗の早期発見パラメータであるフェログラフィーのIs値が-.と良好の範囲にあること以上のことから判断しました。
|  | 113-002706 | フェログラフィーで観察された代表的な摩耗粒子は以下の通りです。切削粒子・異物や金属表面の微小突起による切削摩耗により発生。疲労摩耗粒子・繰返し応力による金属疲労で発生。大型化するとフレーキングの発生が懸念されます。切削粒子は、摩擦面が将来的に異常摩耗へ進展する可能性を示唆しているため、傾向監視が有用と思われます。詳細は、別紙傾向監視が必要な摩耗粒子をご覧ください。
報告№109-09136 報告№111-00494 | 分析№109-001160 分析№111-002272 | 111-002272 | 潤滑油および軸受は継続使用可能な状態にあると判断します。但し、今後も摩耗の進行を傾向監視するため、以下の対策を推奨します。油槽内の清掃潤滑油が汚染されていることから、油槽内は汚染されていると思われます。更油をする際には、油槽内を清掃し、更油する新油もNAS級程度の清浄な潤滑油を更油することを推奨します。定期的な分析切削摩耗や凝着摩耗の進行を監視するため、定期的に分析を実施し、摩耗の進行状況を確認することを推奨します。シリコン系のグリースや添加剤の確認シリコン系の添加剤やグリースを使用している箇所があるかについてご確認下さい。異種油の混入および油名の確認異種油の混入の有無、油名を再確認することを推奨します。フェログラフィー異常摩耗の早期発見パラメータとして摩耗粒子を定量化して評価するフェログラフィーのIs値は、潤滑状態が厳しいの乗でした。摩耗粒子の形態で比較的多く観察された粒子は、潤滑状態が正常な場合に発生する摩耗粒子異物の噛み込みにより発生する切削粒子でした。これらの摩耗粒子が観察された場合、潤滑部で発生している摩耗形態は、正常なマイルド摩耗異物による切削摩耗であることが分かります。摩耗形態の中でも切削摩耗は摩耗進行速度が速く、転がり軸受でこの摩耗形態が発生した場合には寿命が分の程度に低下することも知られており、切削摩耗により生じた軌道面の損傷が起点となって転がり軸受の寿命となるフレーキングに進展することから傾向監視による経過監視が必要です。電子顕微鏡・X線マイクロアナリシス観察された粒子をSEM・XMAで詳細に分析した結果、粒子には鉄、クロム、マンガンが比較的多く含まれており、成分割合から粒子は主に転がり軸受の軌道面等から発生していると推定できました。Iカップリング発光分光分析供試の潤滑油を分析した結果、検出された金属元素は、SOAP-Tの結果表に示すように、鉄、鉛、銅、アンチモン、ニッケル、錫、亜鉛、カルシウム、バリウム、アルミニウム、ケイ素、ナトリウムでした。検出されたこれらの金属元素から発生箇所を推定すると鉄、鉛、銅、アンチモン、ニッケル、錫・軸受等亜鉛、カルシウム、バリウム、アルミニウム、ケイ素、ナトリウム・外部混入異物であると思われます。このうち、機械部品が摩耗したと思われる元素はのグループです。SOAP-Tで検出された亜鉛、バリウムは添加剤として添加されている場合があります。ご提供頂いた本試料油のダフニータービンの新油データには、これらの添加剤は含まれていないことから、異種油の混入、または油名の誤りなどが考えられます。ケイ素の検出SOAP-Tでケイ素がppm検出されました。一般に、潤滑油中からケイ素が検出された場合の原因として、シリコン油或いは、シリコン系の添加剤が検出されるフェログラフィーおよびフィルタ表面の異物観察で砂が多く観察されて検出されるシリコングリースをシール部に塗布している場合、このシリコングリースが潤滑油に混入して検出されるなどが挙げられますが、今回検出が比較的高濃度であることからの可能性が考えられます。については、分析結果では確認することが出来ませんので、これに関する情報があれば提供をお願いします。計数汚染度、重量汚染度は共に当社推奨の管理限界値を超えていました。SOAP-Tで亜鉛、バリウムが検出され、フィルタ表面の異物観察で表面が茶褐色で金属片、鉄錆、砂等が観察されたことから、汚染度が高い要因は、摩耗とスラッジ、そして外部混入異物の影響と思われます。粘度、水分、酸価、IRの各データは良好でした。
報告№109-09136 報告№113-00039 | 分析№109-001160 分析№113-000109 | 113-000109 | 油の劣化は確認されていないものの、汚染度が高いことから、以下の対策を推奨します。軸受は継続使用可能な状態にあると判断します。但し、将来的な摩耗進行の有無を確認するためにも傾向監視を継続することが有効です。更油および油槽内の清掃潤滑油は、比較的高い濃度になっていることが分かりました。これらの汚染は、転がり軸受の摩耗によるものと推定され、油槽内はこれらの摩耗粒子などにより汚染されていると思われます。このまま使用を継続した場合、汚染粒子により摩耗が促進する可能性があるため、更油を推奨します。尚、更油をする際には、油槽内を清掃し、更油する新油もNAS級程度になるよう推奨します。定期的な分析定期的な分析を実施することにより、データの変化から異常の兆候を早期に発見することが可能となります。今後懸念される切削摩耗、疲労摩耗、凝着摩耗の進行を監視するため、定期的に分析を実施することを推奨します。はフェログラフィーおよびSOAP-Tの結果から総合的に判断した結果、継続使用は可能ですが、今後の機器の機能を確認するためにも傾向管理が有用と考えます。フェログラフィー【定量分析：Is値】Is値は異常摩耗の早期発見パラメータのつで、摩耗程度を定量化するために用います。今回のIs値はの乗と高い値でした。フェログラフィー【定性分析：摩耗粒子および摩耗形態観察】分析結果から観察された代表的な摩耗粒子は、以下の通りでした。切削粒子・異物や金属表面の微小突起による切削摩耗により発生。疲労摩耗粒子・繰返し応力を受けて発生。黒錆・潤滑状態がやや厳しい凝着摩耗により発生。金属接触が厳しく、且つ、高い摩擦熱が発生していると考えられます。フリクションポリマ・局部的に高圧・高温となる場合に発生。鉄錆、砂等・外部から混入したと考えられます。観察された摩耗粒子の中でも切削粒子、黒錆は、将来的な摩耗の進行に繋がる可能性を示唆しているため、傾向監視が必要と思われます。摩耗形態の中でも切削摩耗は摩耗進行速度が速く、転がり軸受でこの摩耗形態が発生した場合には寿命が分の程度に低下することも知られており、切削摩耗により生じた軌道面の損傷が起点となって転がり軸受の寿命となるフレーキングに進展することから傾向監視による経過監視が必要です。切削摩耗の発生原因となる混入異物が残留している場合、この異物により切削摩耗が継続して発生する可能性があります。黒錆は、凝着摩耗に分類されます。この摩耗粒子は、摺動面で凝着、破断を繰り返し、この過程で生じる移着粒子が成長して摩耗粒子となります。そのため、摺動面では局部的に油膜切れが発生していることを示しています。この状態が継続した場合、摩耗粒子のサイズは徐々に大型化していき、設備の損傷に至る場合がありますので、傾向監視が必要です。Iカップリング発光分光分析【SOAP-T】検出された金属元素から発生箇所を推定すると、以下の通りでした。鉄、錫、亜鉛・軸受等リン、モリブデン・添加剤カルシウム、バリウム、アルミニウム、ケイ素、ナトリウム・外部混入異物亜鉛を使用した箇所の溶出・摩耗SOAP-Tの結果、亜鉛がppm検出されました。亜鉛を使用した箇所の溶出・摩耗が発生していると思われます。亜鉛メッキ等であった場合、耐食性が低下して腐食に進展することが懸念されます。計数汚染度はNAS級以上と当社推奨の管理限界値を超えていました。フィルタ表面の異物観察で粘ちょう物、金属片、砂等が観察されたことから、汚染度が高い要因は、摩耗とスラッジ、そして外部混入異物の影響と思われます。粘度、水分、酸価、IRの各データは良好でした。
報告№113-00419 報告№113-00680 | 分析№113-001657 分析№113-002934 | 113-002934 | 潤滑油は汚染度がやや高いものの、物理的性状は良好の範囲にあり、継続使用可能と判断します。軸受は継続使用可能と判断します。但し、今後の摩耗推移を確認するためにも傾向監視を継続することが有効です。定期的な分析今後、さらに汚染度が上昇した場合、油中の汚染物が軸受槢動面に噛み込み、軸受メタルの摩耗が進行することが懸念されるため、定期的な分析実施を推奨します。異常摩耗の早期発見のパラメータであるIs値は-レベルと正常です。但し、潤滑部の摩耗が認められたため、定期的に潤滑油分析を実施し、摩耗推移を監視することが有用と考えます。観察された摩耗粒子の中には、μmサイズの大型のシビア粒子が観察されました。シビア粒子は、視野に個と少ないことから、直ちに異常ではないものの、今後の摩耗進行が懸念されます。軸受メタルの摩耗D-SOAPで錫が検出されたことから、軸受メタルの摩耗が発生していると推定されます。今後の摩耗推移を監視することが有用です。計数汚染度はNAS級と管理限界値以下であるもの、やや高い値でした。フィルタ残渣に金属片、鉄錆、砂等が確認されたことから、汚染度がやや高い要因は、摩耗粒子と外部混入異物の影響と考えられます。粘度、水分、全酸価、IR、RBOTの各データは良好です。
報告№109-09136 報告№112-00091 | 分析№109-001160 分析№112-000259 | 112-000259 | 潤滑油は継続使用可能な状態にあると判断します。粘度、全酸価、IR、RBOTの各データは良好でした。油の余寿命は、使用油の使用期間または使用時間が不明であったため、ご依頼の油の余寿命に関する検討は行えませんでした。ただし、分析の結果で新油値がminであったことから、使用期間を仮にヶ月間と仮定すれば余寿命は十二分にあると言えます。可能であれば、使用期間、あるいは使用時間の情報をご提供下さい。水分は良好でした。
報告№109-09496 報告№110-00413 |  | 110-001882_1883 | の評価前回同様にを示す粘度、水分、全酸価、IRの各データは当社推奨の管理限界値内にあることから、継続使用可能と判断します。濾過効率の確認表に示す通り、油清浄機入口に比較して出口の粒子数が若干大きな値を示しており、濾過効率を求めることができませんでした。油清浄機の濾過性能の上限に到達し、平衡状態になっている可能性が考えられます。機器の潤滑状態今回の分析では上述したとおり、入口側と出口側の汚染度データが逆転していたため油清浄機の濾過効率を求められず、定量的な評価はできませんでした。そのため、今回は油中の摩耗粒子の形態から摩耗状況を確認しました。その結果、異常な摩耗形態を示す摩耗粒子が観察されなかったことから、潤滑状態は正常な状態にあると判断します。前回同様にを示す粘度、水分、全酸価、IRの各データは良好です。油清浄機の濾過効率による油汚染度管理に関する考察油清浄機の濾過効率の指標であるβ値を確認するため、油清浄機の入口側と出口側の配管より採油を実施し、計数汚染度を実施しました。その結果を下表に示します。 ・ここで、 EMBEDExcel.Sheet.表に示す通り、油清浄機入口に比較して出口の粒子数が若干大きな値を示しており、濾過効率を求めることができません。油清浄機の入口と出口の粒子数を比較し、濾過後の出口側の粒子数が多くなる現象が見られた場合、その原因として、油清浄機の濾過性能の上限に到達し、平衡状態になっている油清浄機の濾過材の交換時期を迎えた採油配管の排油が十分ではなく、配管内に滞留していた錆などの汚染粒子が混入した状態で採油した採油試料が入れ替わった事などが考えられます。機器の摩耗今回の分析では、入口側と出口側の汚染度データが逆転していたため油清浄機の濾過効率を求められず、定量的な評価はできませんでした。EMBEDExcel.Sheet.そこで、今回は油中の摩耗粒子の形態から摩耗状況を確認しました。油清浄機入口の油中の摩耗粒子を詳細に観察した結果、異常な摩耗形態を示す摩耗粒子が観察されなかったことから、潤滑状態は正常な状態にあると判断します。
報告№107-4530 報告№107-7007 | 分析№107-01164 分析№107-01276 | 107-01276 | 精点Aを実施し、RBOTの減少率を確認する。精点Aを実施した結果、全てのデータは良好の範囲にありました。但し、RBOTがminと前回のminから約ヶ月間でmin減少していました。この減少傾向を基に別紙図により限界値到達時期を推定したところ年月と推定されました。現在のところ継続使用可能な状態にあり、前回からデータに大きな変化はないものの、今後の使用状況によっては急激に低下することも懸念されるため、ヶ月後に精点Aを実施し、RBOTの減少率を確認されることを推奨します。一方、潤滑状態は、今回の採油が主機停止後日経過した時点で行われているため、採油の時点では油中の大部分の粒子が既に油槽底部に沈降していたと考えられ、診断に必要な摩耗粒子は採取されていないと思われます。したがって、摩耗が進行していたとしても、これを見落としている場合もあると考える必要があります。可能であれば、再度採油を実施し、摩耗の進行状況を確認することを推奨します。採油は、粒子の沈降の影響を極力抑え、油中粒子が均一な分散状態に近い状態で実施できるように、主機運転中、または停止直後に採油を実施されることを推奨します。
報告№109-09136 報告№112-00434 | 分析№109-001160 分析№112-001865 | 112-001865 | 潤滑油が変色した原因は、フレッティングにより発生した赤錆の影響と推定されます。フレッティングが発生する原因は、締めしろの不足と思われますので、これらを改善する必要があります。さらに潤滑油が汚染されており、今後も摩耗の進行を傾向監視するため、以下の対策を推奨します。油槽内の清掃潤滑油が汚染されていることから、油槽内は汚染されていると思われます。更油をする際には、油槽内を清掃し、更油する新油もNAS級程度の清浄な潤滑油を更油することを推奨します。定期的な分析今後懸念されるフレッティング摩耗の進行を監視するため、定期的に分析を実施することを推奨します。はフェログラフィーおよびSOAP-Tの結果から総合的に判断した結果、やや厳しい状態にあると考えられます。フェログラフィー【定量分析：Is値】Is値は異常摩耗の早期発見パラメータのつで、摩耗粒子を定量化するために用います。今回のIs値はの乗とやや高い値でした。フェログラフィー【定性分析：摩耗粒子および摩耗形態観察】分析結果から比較的多く観察された粒子は、以下の通りでした。正常な摩耗粒子・潤滑状態が正常なマイルド摩耗により発生。赤錆・フレッティングにより発生。観察された摩耗粒子の中でもフレッティングは、注意が必要です。フレッティングは、・軸と転がり軸受の内輪内面・軸受箱と転がり軸受の外輪外面・転がり軸受の軌道輪と転動体の箇所で発生する可能性があります。フレッティング粒子は酸化して硬いため、軸受軌道面に噛み込んだ場合はその傷が疲労剥離の起点となり、疲労摩耗へと進展することが想定されます。Iカップリング発光分光分析【SOAP-T】検出された金属元素から発生箇所を推定すると、以下の通りでした。鉄・軸受等リン・添加剤カルシウム、ナトリウム・外部混入異物計数汚染度はNAS級と当社推奨の管理限界値以下にあるものの、重量汚染度はmg/mlと当社推奨の管理限界値に到達していました。フィルタ表面の異物観察で鉄錆、砂等が観察されたことから、汚染度が高い要因は、摩耗と外部混入異物の影響と思われます。粘度、水分、酸価、IR、RBOTの各データは良好でした。
報告№108-0227 報告№110-00747 | 分析№108-01664 分析№110-003538 | 110-003538 | は、油の粘度変化率、油中のスラッジの発生量などを判断パラメータに、粘度、全酸価、IR、RBOTで評価します。分析の結果、油の粘性を示す粘度は、新油値のmm/sに比較して粘度変化率が-％のmm/sとほぼ変化はなく、また油中のスラッジの発生量を示す全酸価は、新油値の.mgKOH/gに対して.mgKOH/gで変化が見られず劣化は確認されていない。さらにはIRの結果でも油が劣化した場合に発生するカルボン酸の発生も確認されず、酸化防止剤の残存量を示すRBOTは、限界値minに比較して、十分に残量があるminであった。以上のように、の健全性を示す各パラメータは全て良好であり、潤滑油の劣化は確認されませんでした。油の余寿命は、使用油の使用期間または使用時間が不明であったため、ご依頼の油の余寿命に関する検討は行えませんでした。ただし、分析の結果で新油値がminであったことから、使用期間をヶ月間と仮定すれば余寿命は十二分にあると言えます。可能であれば、使用期間、あるいは使用時間の情報をご提供下さい。油中の水分を計測した結果、水分は.ppmと新油と同等であり、継続使用可能な状態にあることが確認されました。潤滑油は継続使用可能な状態にあると判断します。
報告№108-0030 報告№108-6516 | 分析№108-00153 分析№108-00327 | 108-00327 | 分析の結果、摩耗粒子の形態観察で疲労摩耗粒子が多く観察されました。このことから、発生している摩耗形態は疲労摩耗であることが分かりました。今後更に摩耗が進行することが懸念されるため、天井クレーンを頻繁に使用する場合は、ヶ月以内に再度分析を実施し、摩耗の進行状況を確認することを推奨します。一方、を示す粘度、水分、全酸価、IRの各データは良好であることから、この油は継続使用可能と判断します。これらのことは、異常摩耗の早期発見パラメータであるフェログラフィーのIs値がの乗とやや高く、摩耗粒子の形態観察の結果、疲労摩耗粒子が多く観察されたことSOAP／D－SOAPの結果、鉄が検出されたことを示す粘度、水分、全酸価、IRの各データが良好であること以上のことから判断しました。尚、トライボ診断では、バックラッシの増加量を分析結果から計算できますので、構造が確認できる図面、ギヤの形式、歯形、モジュール、歯数、回転数、増速比、歯幅をお知らせ下さい。計算結果をご報告いたします。
報告№109-09136 報告№113-00257 | 分析№109-001160 分析№113-000980 | 113-000980 | 分析の結果、は良好な範囲にあり、汚染度は高濃度の部分を採油したにもかかわらず、清浄な状態にあることから、継続使用可能な状態にあると判断します。増速機増速機は継続使用可能な状態にあると判断しますが、SOAPで鉄が検出されたことから、ギヤおよび軸受で摩耗が発生していると推定されるため、に示す対策を推奨します。分析項目の追加SOAPの結果から鉄が検出されていることから、ギヤおよび軸受で摩耗が発生していると推定されます。今後、摩耗が進行することが懸念されるため、次回の分析ではフェログラフィーを追加することを推奨します。はSOAP／D-SOAPの結果から総合的に判断した結果、継続使用は可能ですが、今後の機器の機能を確認するためにも傾向管理が有用と考えます。Iカップリング発光分光分析【SOAP／D-SOAP】検出された金属元素から発生箇所を推定すると、以下の通りでした。検出された金属元素 分類 鉄、鉛、錫 ギヤ・軸受等 リン 添加剤 カルシウム、ケイ素、ナトリウム 外部混入異物 計数汚染度は、NAS級と当社推奨の管理限界値以下であり、良好でした。粘度、水分、酸価の各データは、良好でした。
|  | 113-001178 | 対象設備は継続使用可能な状態にあると判断します。但し、粘度および水分の上昇が確認され、今後も摩耗の進行を傾向監視するため、以下の対策を推奨します。潤滑油は粘度および水分の上昇が確認されたことから、に示す対策を推奨します。軸受は継続使用可能な状態にあると判断します。但し、将来的な摩耗進行の有無を確認するためにも傾向監視を継続することが有効です。粘度の監視粘度は、一端上昇し始めると劇的に上昇することもあるため、今後は比較的短い周期で傾向監視を実施することが大切です。継続的な分析を推奨します。水分濃度の調整発錆予防のため、遠心分離機による水分除去や部分更油による水分濃度の相対的低下を推奨します。摩耗の監視クランクメタル、ピストンリングなどの摩耗の進行を監視するために、定期的に分析を実施し、進行状況を確認されることを推奨します。はフェログラフィーおよびSOAPの結果から総合的に判断した結果、継続使用は可能ですが、機器の機能を確認するためにも傾向管理が有用と考えます。フェログラフィー【定量分析：Is値】Is値は異常摩耗の早期発見パラメータのつで、摩耗粒子を定量化するために用います。前回に比較してIs値はの乗から変化はなく、やや高い値でした。フェログラフィー【定性分析：摩耗粒子および摩耗形態観察】分析結果から観察された代表的な粒子は、以下の通りでした。黒錆・潤滑状態がやや厳しい凝着摩耗により発生。金属接触が厳しく、且つ、高い摩擦熱が発生していると考えられます。鉄錆、砂等・外部から混入したと考えられます。黒錆は、凝着摩耗に分類され、摺動面で凝着、破断を繰り返し、この過程で生じる移着粒子が成長して摩耗粒子となります。そのため、摺動面では局部的に油膜切れが発生していることを示しています。この状態が継続した場合、摩耗粒子のサイズは徐々に大型化していき、設備の損傷に至る場合がありますので、傾向監視が必要です。Iカップリング発光分光分析【SOAP】検出された金属元素から発生箇所を推定すると、以下の通りでした。鉄、錫・エンジン部品リン、亜鉛、カルシウム、マグネシウム・添加剤アルミニウム、ケイ素、ナトリウム、モリブデン・外部混入異物前回同様に、塩基価は良好でした。粘度粘度は、.mm/sと新油値のmm/sに比較して粘度変化率が+％となっており、当社推奨の管理限界値である±％を超えていました。ディーゼルエンジンオイルの粘度上昇は、別紙エンジンオイルの粘度上昇メカニズムを御覧ください。水分はppmと当社推奨の管理限界値を超えていました。今後、水分の影響で機関内に錆が発生し、その影響で摩耗が発生する懸念があります。
報告№109-09501 報告№109-09501 | 分析№109-003082 分析№109-003082 | 109-003082 | 、汚染は良好と判断します。潤滑油は継続使用可能な状態にあると判断します。≪状態監視とパラメータ≫分析の目的および各分析のパラメータは以下の通りです。特性低下目的：油の分析結果から、や劣化傾向ならびに添加剤の消耗程度、残存寿命などを確認する。粘度JISK全酸価JISK赤外線吸収スペクトルJISK酸化安定度試験JISK汚染目的：油の分析結果から、砂塵あるいは水・異種油などによるや、異物混入の有無を確認する。水分JISK計数汚染度JISB重量汚染度JISB光学顕微鏡観察摩耗目的：油中の摩耗粒子を分析する事により、回転・摺動部の潤滑状態、摩耗劣化の程度、余寿命などを解析する。摩耗診断電子顕微鏡観察JISKX線マイクロアナリシス油中金属濃度）JISK≪分析結果≫特性低下粘度：良好粘度値mm/sの新油値mm/sに対する変化率は+.％であり、当社推奨の管理限界値±％以内に留まっています。全酸価：良好全酸価.mgKOH/gは新油値の.mgKOH/g以内にあることから問題は無いと判断します。赤外線吸収スペクトル：良好酸化安定度試験：良好酸化安定度試験の結果、数値minは当社推奨の管理限界値min以上に留まっており、現時点での使用は可能と判断します。汚染水分：良好水分値は当社推奨の管理限界値以内に留まっています。計数汚染度：今回は実施していません。重量汚染度：今回は実施していません。光学顕微鏡観察：今回は実施していません。摩耗摩耗診断電子顕微鏡観察・X線マイクロアナリシス：今回は実施していません。油中金属濃度：今回は実施していません。
報告№102-4051 | 分析№102-02606 | 102-02606 | 分析の結果、本軸受は継続使用可能と判断します。但し、油中には外部から混入した繊維、砂、鉄錆等の異物が多く見られるため、今後これらの異物が軸受軌道面に噛み込み、軸受の寿命が短くなってしまうことが懸念されます。油槽内の清掃及び油の濾過又は更油を実施されることを推奨します。これらのことは、異常摩耗の早期発見パラメータであるIs値がの乗とやや高いものの、ころがり軸受の寿命の指標となるフレーキングにより発生した粒子が確認されなかったこと又、計数汚染度が繊維等の大型の汚染物によりセンサーが目詰まりし、測定できなかったこと、から判断しました。尚、分析項目のRBOTは、添加剤入りのタービン油の余寿命を評価する目的で実施します。本試料油は、無添加油で酸化防止剤は含まれていないため、RBOTを実施した添加タービン油に比較し余寿命が大変短い結果となります。そのため、他の分析法による管理が必要となります。その場合、全酸価とIRによる管理が適切ですので、今後は全酸価とIRによる評価を推奨します。
報告№108-5029 報告№108-5029 | 分析№108-00962 分析№108-00962 | 108-00962 | トライボ診断の結果、潤滑油の基本特性、摩耗、汚染について以下のことが分りました。基本特性油の基本特性としての粘度、水分の各データは良好の範囲にありました。全酸価が.mgKOH/gと新油値.mgKOH/gに比較して高い値であるものの、IRの結果で油劣化兆候を示す成分が確認されていないことから、本試料油継続使用可能と判断します。摩耗状態油中摩耗粒子の観察結果から、μm未満の鉄系摩耗粒子が多く観察されました。SOAPで鉄および銅が検出されたことから、シリンダ摺動面および銅を使用した箇所で摩耗が発生していると考えられました。弊社では、潤滑状態の過酷度を知るパラメータとして、摩耗粒子を測定し定量化するIs値を適用しています。今回、このパラメータによる評価をした結果、本試料の潤滑状態は正常であることが分かりました。汚染状態計数汚染度、重量汚染度共に良好でした。本試料油の採油は、対象機器が長期停止中の作動油タンクから採取しており、潤滑状態や汚染状態を知るパラメータの油中粒子は、そのほとんどが沈降していたと推定されます。そのため、計数汚染度は分析結果がNAS級になったと推定されます。分析データでは、計数汚染度、重量汚染度共に良好となっているのは、この沈降の影響によるものと推定されます。尚、SOAPで摩耗により発生した鉄および銅が検出されたことから、シリンダ摺動面および銅を使用した箇所の摩耗が発生しているものと考えられました。総合判断SOAPにより鉄および銅が多く検出されたことから、シリンダ摺動面および銅を使用した箇所の摩耗の進行が懸念されました。採油後の再分析の採油周期は、油量、ポンプと吐出量、ラインフィルタの精度により計算出来るため、これら情報の提供により計算しますので、計算が必要な場合はは弊社担当者に連絡をお願いします。
報告№108-5038 報告№108-5038 | 分析№108-01384 分析№108-01384 | 108-01384 | トライボ診断の結果、泡立ち試験を除く項目は良好でした。泡立ち試験の結果は、-と新油値の-に比較して高い値でした。消泡性能が低下していることが確認されたことから、今後の使用時間によっては、油の酸化劣化が進行したり、ギヤ歯面およびベアリング軌道面で油膜切れが発生したりする場合があるため、消泡剤の添加による消泡性能の改善が必要になると思われます。一方、摩耗粒子の形態観察の結果、ギヤ歯面の疲労摩耗で発生したと推定される～μmサイズの摩耗粒子が観察されました。ギヤボックスの油系統にはインラインフィルタとオフラインフィルタがあり、μmサイズ以上の粒子の大部分は捕捉されていると考えられます。それにもかかわらず、～μmのやや大型の摩耗粒子が確認されており、ギヤ歯面の潤滑状態は、やや厳しい状態であると考えられました。また、フィルタの目詰まりにより濾過効率が低下している可能性も考えられました。今後さらに摩耗が進行することが懸念されるため、定期的に分析を実施すると共に、フィルタのメンテナンスを検討されることを推奨します。油中摩耗粒子は、インラインフィルタやオフラインフィルタに捕捉され、異常な摩耗状態が発生したとしても正常な潤滑状態にあると誤認してしまう可能性が考えられます。これを避けるため、今後の診断に当たっては、これまでの採油箇所に加え、インラインフィルタやオフラインフィルタの捕捉物も分析し、その結果から潤滑状態を評価することを推奨します。尚、フィルタ捕捉物の分析を実施する際には、フィルタ流量、フィルタ使用時間などの追加情報が必要です。是非ご提供下さい。泡立ち試験の結果、新油値に比較して上昇しており、消泡性能が低下していることが確認されました。粘度は良好。粘度はmm/sと新油値mm/sに比較して、粘度変化率は-％で、当社推奨の管理限界値である±％以内にあり、良好と判断する。粘度はmm/sでした。粘度はmm/sでした。粘度指数はでした。粘度指数はでした。泡立ち試験は-でした。泡立ち試験は-と新油値に比較して上昇しており、消泡性能が低下していることが確認されました。水分は良好。水分は.ppmと当社推奨の管理限界値の以下であり、良好と判断します。全酸価は良好。全酸価は.mgKOH/gと新油値.mgKOH/gに比較して高いものの、IRの結果、油劣化の兆候が確認されなかったことから良好と判断します。機器の潤滑状態摩耗粒子の形態観察の結果、ギヤ歯面の疲労摩耗で発生したと推定される～μmサイズの摩耗粒子が観察されました。～μmサイズの疲労摩耗粒子が観察されました。異常摩耗の早期発見パラメータである潤滑状態指数がのマイナス乗と正常な範囲にあるものの、摩耗粒子の形態観察の結果、ギヤ歯面の疲労摩耗で発生したと推定される～μmサイズの摩耗粒子が観察されました。
報告№107-0366 報告№108-0365 | 分析№107-01900 分析№108-02456 | 108-02456 | 濾過前の試料油を分析した結果、RBOTがminと前回のminから約年でmin減少しています。この減少傾向を基に別紙図により限界値到達時期を推定したところ、その時期は年月と推定されます。現在の値では継続使用は可能な状態ですが、今後の使用状況によっては酸化防止剤の減少により劣化が急速に進み、添加剤の効果がなくなり基油の劣化に進展することも懸念されます。これらの障害発生に対する弊害を勘案の上、ヶ月以内に再度分析を実施し、汚染状況及び摩耗の進行状況を確認されることを推奨します。
報告№109-09136 報告№112-00003 | 分析№109-001160 分析№112-000003 | 112-000003 | 軸受は継続使用可能な状態にあると判断します。但し、潤滑油は水分が多く含まれており、今後も摩耗の進行を傾向監視するため、以下の対策を推奨します。水分除去および密封装置の改善今後、水分の影響で軸受に錆が発生し、その影響で摩耗が発生する懸念があるため、水分除去を推奨します。また、水分が軸受の油槽内に入りやすい状況にあることから、密封装置の改善を併せて推奨します。Is値は異常摩耗の早期発見パラメータのつで、摩耗粒子を定量化するために用います。今回のIs値はのマイナス乗であり、潤滑状態は正常と判断できます。計数汚染度は当社推奨の管理限界値に到達していました。水分が高いことから、汚染度が高い要因は、水分の影響と思われます。水分は当社推奨の管理限界値を超えていました。今後、水分の影響で軸受に錆が発生し、その影響で摩耗が発生する懸念あります。分析結果水分は当社推奨の管理限界値を超えていました。粘度粘度は.mm/sと新油値.mm/sに比較して、粘度変化率は+.％で、当社推奨の管理限界値である±％以内にあり、良好と判断します。水分はppmと当社推奨の管理限界値のを超えていました。全酸価全酸価は.mgKOH/gと新油値.mgKOH/g以下にあり、良好と判断します。IRIRの結果、油劣化の兆候を示すカルボン酸の吸収が確認されていないことから、良好と判断します。計数汚染度は当社推奨の管理限界値に到達していました。計数汚染度計数汚染度はNAS級と当社推奨の管理限界値のNAS級に到達していました。重量汚染度は.mg/mlと当社推奨の管理限界値のmg/ml以内であり、良好と判断します。機器の潤滑状態機器の潤滑状態は正常と判断します。SOAPSOAPの結果、軸受の摩耗を示す鉄がppm、油の添加剤成分であるリンがppm、外部から混入したと思われるケイ素がppm、ナトリウムがppm検出されました。D－SOAPD－SOAPの結果、軸受の摩耗を示す鉄が、油の添加剤成分であるリンが、外部から混入したと思われるナトリウムが検出されました。フェログラフィー異常摩耗の早期発見パラメータであるフェログラフィーのIs値がのマイナス乗と良好の範囲にあり、潤滑状態は正常と判断します。
報告№109-09578 報告№109-09578 | 分析№109-003570 分析№109-003570 | 109-003570 | ・摩耗状態油中粒子は、フェログラフィーによる摩耗粒子観察結果から、異物の噛み込みなどで発生する切削粒子であることがわかりました。このことから、潤滑部で発生している摩耗形態は切削摩耗であることが分かりました。観察された摩耗粒子の材質と形態を、SEM・XMAで詳細に観察した結果、鉄、酸素を含む粒子と鉄、クロム、マンガンが観察されたことから、摩耗の発生箇所は転がり軸受軌道面や軸受ハウジングなどであると推定されます。異常摩耗の早期発見パラメータであるフェログラフィーのIs値がの乗と良好の範囲にあり、且つ、転がり軸受寿命の指標としている摩耗粒子が観察されなかったことからフレーキングは発生していないと判断できます。但し、転がり軸受内に切削摩耗が発生している場合、軸受の寿命が分の程度に低下することが知られており、定期的なトライボ診断による状態監視が必要と考えます。また、切削摩耗発生の原因となる混入異物が残留している場合、この異物により切削摩耗が継続して発生する可能性があります。・汚染度水分、汚染粒子数、汚染度物重量の各データは良好でした。・粘度、全酸価、酸化安定度、有機物・有機化合物の各データは良好でした。潤滑油および軸受は継続使用可能な状態にありますが、今後は障害予防を目的に以下の対策を推奨します。切削摩耗の進行を監視するために、定期的に分析を実施し、摩耗の進行状況を確認されることを推奨します。次回分析の時期を理論的に求めたところ、最短で約時間となります。この時間は、油中汚染物が均一になるために必要とする時間であり、この時間を経過すれば、再分析の結果から状態の傾向を確認することが可能となりますので、これを参考に次回分析時期を検討されることを提案します。特性低下特性低下に係るパラメータの分析結果は良好と判断します。粘度粘度はmm/sと新油値mm/sに対する粘度変化率は-.％で、当社推奨の管理限界値である±％以内にあり、良好と判断します。全酸価添加タービン油については、当社では管理限界値を設定しておらず、新油分析値との比較及び他の分析項目の結果より全酸価の状態判断を行います。その結果、全酸価は.mgKOH/gと新油値.mgKOH/gに比較して変化はなく、良好と判断します。酸化安定度酸化安定度はminであり、当社推奨の管理限界値のmin以上にあり、良好と判断します。有機物・有機化合物有機物・有機化合物は、IRチャートによる新油分析値との比較の結果、cm-付近に劣化の兆候を示すカルボン酸の吸収が確認されていないことから、良好と判断します。汚染に係るパラメータの分析結果は良好と判断します。水分はppmであり、当社推奨の管理限界値の以下であることから、良好と判断します。汚染粒子数はNAS級であり、当社推奨の管理限界値のNAS級以内であることから、良好と判断します。汚染度物重量は.mg/mlであり、当社推奨の管理限界値のmg/ml以内であることから、良好と判断します。摩耗フェログラフィーによる摩耗粒子の観察の結果、異物の噛み込みなどで発生する切削粒子が比較的多く観察されました。異常摩耗の早期発見パラメータであるフェログラフィーのIs値がの乗と当社基準値と比較して良好の範囲にあるものの、摩耗粒子の形態観察の結果、異物の噛み込みなどで発生する切削粒子が比較的多く観察されました。電子顕微鏡写真・X線マイクロアナライザー摩耗粒子診断で観察された粒子を電子顕微鏡写真・X線マイクロアナライザーで詳細に観察した結果、鉄を含む粒子が観察されました。金属濃度SOAP法により金属濃度を測定した結果、外部から混入したと思われる亜鉛、バリウム、ケイ素が検出されました。金属濃度酸溶解法により金属濃度を測定した結果、外部から混入したと思われるカルシウムが僅かに検出されましたが、良好と判断します。
報告№105-6050 報告№106-0472 | 分析№105-01529 分析№106-02687 | 106-02687 | 分析の結果、フェログラフィーの摩耗粒子形態観察で異物の噛み込みにより発生する切削粒子、金属接触が厳しい場合に発生するシビア粒子、外部から混入したと思われる鉄錆が観察されたことから、摩耗形態は凝着摩耗と切削摩耗が混在していることが確認できました。摩耗形態の中でも切削摩耗は、異物が混入していない状態に比較して摩耗進行速度が速く注意が必要です。今後更に摩耗が進行することが懸念されるため、ヶ月後に再度分析を実施し、摩耗の進行状況を確認されることを推奨します。これらのことは、前回に比較して汚染粒子数は倍程度になり、また、計数汚染度がランク増加し、D－SOAPの鉄濃度が増加していたこと異常摩耗の早期発見パラメータであるフェログラフィーのIs値がと良好の範囲にあるものの、摩耗粒子形態観察の結果、異物の噛み込みにより発生する切削粒子、金属接触が厳しい場合に発生するシビア粒子、外部から混入した鉄錆が観察されたこと以上のことから判断しました。尚、バックラッシの増加量を分析結果から計算し、CBMによる傾向監視に役立てる事が出来ますので、構造が確認できる図面、ギヤの形式、歯形、モジュール、歯数、回転数、増速比、歯幅をお知らせ下さい。計算結果を報告します。
報告№108-8019 報告№108-8019 | 分析№108-03243 分析№108-03243 | 108-03243 | 分析の結果、観察された摩耗粒子は、異物の噛み込みなどで発生する切削粒子と局部的な油膜切れにより発生したシビア粒子でしたが、異常摩耗の早期発見パラメータであるIs値が混合潤滑の初期段階を示すの乗であったことから潤滑状態は健全であることが判り、継続使用は可能と判断できました。但し、観察された摩耗形態が切削摩耗と凝着摩耗であり、今後の摩耗進行には注意が必要であり、可能であれば、運転再開後に再度分析を実施し、摩耗の進行状況を確認されることを推奨します。一方、潤滑油の基本性状の粘度および、特性低下を知るパラメータである全酸価、有機物・有機化合物、酸化安定度は、各データとも良好な範囲内にあり、特性低下は認められなかったことからこの油は継続使用可能と判断します。特性低下全ての項目が良好な範囲にあったことから特性低下は認められず良好と判断します。粘度は良好と判断します。粘度はmm/sと新油値.mm/sに比較して、粘度変化率は-％で、当社推奨の管理限界値である±％以内にあり、良好と判断します。全酸価は良好と判断します。全酸価はmgKOH/gと新油値.mgKOH/gに比較して高い値であるものの、有機物・有機化合物で油劣化の兆候を示すカルボン酸の吸収が確認されていないことから、良好と判断します。有機物・有機化合物の結果、良好と判断します。有機物・有機化合物の結果、油劣化の兆候を示すカルボン酸の吸収が確認されていないことから、良好と判断します。酸化安定度の結果、良好と判断します。酸化安定度はminと当社推奨の管理限界値のmin以上であり、良好と判断します。色相は良好と判断します。色相はLと新油値のLに変化はなく、良好と判断します。汚染粒子数は当社推奨の管理限界値に到達しています。水分は良好と判断します。水分は.ppmと当社推奨の管理限界値の以下であり、良好と判断します。汚染粒子数は当社推奨の管理限界値に到達しています。汚染粒子数はNAS級と当社推奨の管理限界値のNAS級に到達しています。汚染物重量はmg/mlとなっています。汚染物重量はmg/mlとなっています。摩耗摩耗は正常と判断します。摩耗粒子の結果、切削粒子とシビア粒子が観察されています。異常摩耗の早期発見パラメータであるフェログラフィーのIs値がの乗とやや高く、摩耗粒子の形態観察の結果、異物の噛み込みなどで発生する切削粒子と局部的な油膜切れにより発生したシビア粒子が観察されています。金属濃度SOAPの結果、銅および錫が検出されています。金属濃度SOAPの結果、銅、錫、油の添加剤成分であるリン、外部から混入したと思われる亜鉛、バリウム、アルミニウム、ケイ素が検出されています。金属濃度酸溶解法の結果、鉄および銅が検出されています。金属濃度酸溶解法の結果、鉄、銅、油の添加剤成分であるリン、外部から混入したと思われる亜鉛、カルシウム、バリウム、アルミニウム、ナトリウムが検出されています。
報告№109-09136 報告№112-00293 | 分析№109-001160 分析№112-001180 | 112-001180 | 潤滑油および対象設備は継続使用可能な状態にあると判断します。但し、今後も摩耗の進行を傾向監視するため、以下の対策を推奨します。濾過油中の汚染度が高いことから、観察された摩耗粒子や異物等がギヤ歯面に噛み込み摩耗が進行することが懸念されるため、濾過を推奨します。定期的な分析凝着摩耗の進行を監視するため、定期的に分析を実施し、分析データによる摩耗の進行状況を確認することを推奨します。はフェログラフィーおよびSOAP／D－SOAPの結果から総合的に判断した結果、やや厳しい状態にあると考えられます。フェログラフィー【定量分析：Is値】Is値は異常摩耗の早期発見パラメータのつで、摩耗粒子を定量化するために用います。今回のIs値はの乗とやや高い値でした。フェログラフィー【定性分析：摩耗粒子および摩耗形態観察】分析結果から比較的多く観察された粒子は、以下の通りでした。正常な摩耗粒子・潤滑状態が正常なマイルド摩耗により発生。シビア粒子・潤滑状態がやや厳しい凝着摩耗により発生。金属潤滑部が局部的に油膜切れを起していると考えられます。観察された摩耗粒子の中には、μmサイズの大型のシビア粒子が観察されました。シビア粒子は、視野に個と少ないことから、直ちに異常ではないものの、今後摩耗が進行することが懸念されます。Iカップリング発光分光分析【SOAP／D－SOAP】検出された金属元素から発生箇所を推定すると、以下の通りでした。鉄、鉛、銅、ニッケル、錫・ギヤ、軸受等リン、亜鉛、ケイ素・添加剤カルシウム、バリウム、アルミニウム、ナトリウム、マグネシウム・外部混入異物鉛を使用した箇所の溶出・摩耗SOAPの結果、鉛がppm検出されたことから、鉛を使用した箇所の溶出・摩耗が発生しています。亜鉛系添加剤を使用している潤滑油で鉛が検出される場合、潤滑系統内でこれらの金属が亜鉛系添加剤の影響により溶出することが知られています。今回の検出は、この溶出と摩耗との双方によるものと考えられます。今後、別紙鉱油の酸化に対する金属触媒の影響に示すように濃度の増加に伴い酸化速度が速まる可能性があります。ケイ素の検出SOAPでケイ素がppmと高い値でした。新油値のppmに比較して増加していることから、ケイ素が増加する要因があったものと思われます。一般に、潤滑油中からケイ素が検出された場合の原因として、シリコン油或いは、シリコン系の添加剤が検出されるフェログラフィーおよびフィルタ表面の異物観察で砂が多く観察されて検出されるシリコングリースをシール部に塗布している場合、このシリコングリースが潤滑油に混入して検出されるなどが挙げられます。ケイ素が多く検出された原因がであると軸受摺動面に噛み込み摩耗が進行したり、であると潤滑油とグリースが混ざって粘度が上昇し、粘性抵抗が増大することにより、油温が上昇する等の悪影響を及ぼすことがあります。分析の結果から、今回検出された原因は、比較的高濃度であることからの可能性が考えられます。については、分析結果では確認することが出来ませんので、これに関する情報があれば提供をお願いします。計数汚染度はNAS級以上と当社推奨の管理限界値を超えていました。D－SOAPで油の添加剤成分であるリン、亜鉛が検出され、フィルタ表面の異物観察で表面が茶褐色で金属片、鉄錆、砂等が観察されたことから、汚染度が高い要因は、摩耗とスラッジ、そして外部混入異物の影響と思われます。粘度、酸価、IR、RBOTの各データは良好でした。本試料油の添加剤は、一般に、タービン油に比較して極圧添加剤や摩耗防止剤などの濃度が高く、この影響でRBOT試験の結果が変動する傾向があります。そのため、ギヤ油の余寿命の評価をタービン油と同等の精度で得るには、RBOTの結果に加え、粘度、酸価、IRなどのデータを総合的に判断することが必要です。
報告№109-09136 | 分析№109-001160 | 112-003121 | 潤滑油は継続使用可能な状態にあると判断します。前回に比較して、計数汚染度はNAS級からNAS級とランク上昇しているものの、当社推奨の管理限界値以下であり、良好でした。．前回同様に粘度、水分、全酸価、IR、RBOTの各データは良好でした。
報告№109-09249 報告№111-00162 | 分析№109-001747 分析№111-000833 | 111-000833 | 潤滑油および軸受は継続使用可能な状態であると判断します。但し、汚染粒子数、汚染度物重量が共に当社推奨の管理限界値を超えていることから、以下の対策を推奨します。油中の汚染度が高く、観察された異物等が軸受軌道面に噛み込み摩耗が進行することが懸念されるため、濾過を推奨します。フェログラフィー異常摩耗の早期発見パラメータとして摩耗粒子を定量化して評価するフェログラフィーのIs値は、潤滑状態が厳しいの乗でした。摩耗粒子の形態で比較的多く観察された粒子は、潤滑状態が正常な場合に発生する摩耗粒子、局部的に高圧・高温となる場合に発生するフリクションポリマでした。これらの摩耗粒子が観察された場合、潤滑部で発生している摩耗形態は、正常なマイルド摩耗であり、そして局部的ではあるものの高圧・高温の箇所が発生していることも分かります。フリクションポリマは、潤滑油が軌道面に押し込められ高圧状態になると同時に、圧縮熱により高温状態になった結果、基油自身が重合反応を起こし生成することが知られています。そのため、高圧高温状態の解消がなされなければ、潤滑油の劣化が進行し、粘度上昇に因る潤滑異常に進展する場合があります。Iカップリング発光分光分析供試のタービン油を分析した結果、検出された金属は油中金属元素の結果表に示すように、鉄、錫、亜鉛、カルシウム、バリウム、ケイ素、ナトリウムでした。これら検出された金属元素から発生箇所を推定すると、鉄、錫・軸受等亜鉛、カルシウム、バリウム、ケイ素、ナトリウム・外部混入異物であると思われます。このうち、機械部品が摩耗したと思われる元素はのグループです。ケイ素の検出SOAPでケイ素がppm検出されました。一般に、潤滑油中からケイ素が検出された場合の原因として、シリコン油或いは、シリコン系の添加剤が検出されるフェログラフィーおよびフィルタ表面の異物観察で砂が多く観察されて検出されるシリコングリースをシール部に塗布している場合、このシリコングリースが潤滑油に混入して検出されるなどが挙げられますが、今回検出が比較的高濃度であることからの可能性が考えられます。については、分析結果では確認することが出来ませんので、これに関する情報があれば提供をお願いします。汚染粒子数、汚染度物重量は共に当社推奨の管理限界値を超えていました。フィルタ表面の異物観察で表面が茶褐色で鉄錆、砂等が観察されたことから、汚染度が高い要因は、摩耗とスラッジ、そして外部混入異物の影響と思われます。粘度、全酸価、酸化安定度、有機物・有機化合物の各データは良好でした。分析結果特性低下特性低下に係るパラメータの分析結果は良好と判断します。粘度粘度はmm/sと新油値mm/sに対する粘度変化率は-.％で、当社推奨の管理限界値である±％以内にあり、良好と判断します。全酸価添加タービン油の全酸価は、油メーカによって初期値が違うため統一した管理基準を設定するのが困難であることから、当社では管理限界値を設定しておらず、新油分析値との比較及び他の分析項目の結果より全酸価の状態判断を行います。その結果、全酸価は.mgKOH/gと新油値.mgKOH/gに比較して若干高くなっていますが、IRチャートに示すように劣化の兆候として現れるカルボン酸などの有機物・有機化合物の発生が確認されていないことから、良好と判断します。酸化安定度酸化安定度はminであり、当社推奨の管理限界値のmin以上であることから良好と判断します。有機物・有機化合物有機物・有機化合物は、IRチャートによる新油分析値との比較の結果、cm-付近に劣化の兆候を示すカルボン酸の吸収が確認されていないことから、良好と判断します。色相はLであり、新油値のL.に比較して高い値でした。汚染に係るパラメータの分析結果は、汚染粒子数、汚染度物重量は共に当社推奨の管理限界値を超えていました。水分は.ppmであり、当社推奨の管理限界値の以下であることから良好と判断します。汚染粒子数はNAS級以上であり、当社推奨の管理限界値のNAS級を超えていました。汚染度物重量はmg/mlであり、当社推奨の管理限界値のmg/mlを超えていました。摩耗フェログラフィーによる摩耗粒子の観察の結果、潤滑状態が正常な場合に発生する摩耗粒子、局部的に高圧・高温となる場合に発生するフリクションポリマが比較的多く観察されました。異常摩耗の早期発見パラメータであるフェログラフィーのIs値がの乗と高く、摩耗粒子の形態観察の結果、潤滑状態が正常な場合に発生する摩耗粒子、局部的に高圧・高温となる場合に発生するフリクションポリマが比較的多く観察されました。金属濃度SOAP法により金属濃度を測定した結果、潤滑箇所で発生する金属接触によって検出される鉄がppm、外部から混入したと思われる亜鉛、バリウムがppm、ケイ素がppmと検出されました。金属濃度酸溶解法により金属濃度を測定した結果、潤滑箇所で発生する金属接触によって検出される鉄がppm、錫が、外部から混入したと思われる亜鉛が、カルシウムが、バリウムが、ナトリウムが検出されました。
報告№107-0366 報告№113-00446 | 分析№107-01900 分析№113-001839 | 113-001839 | 濾過前の試料油を分析した結果、摩耗粒子形態観察で、前回観察されなかった金属接触が厳しく、且つ、摩擦熱が高い場合に発生する球状粒子が比較的多く観察されました。観察された摩耗粒子の中でも球状粒子は、異常摩耗の兆候を示す形態のパラメータで、この摩耗粒子が発生する場合、潤滑状態に注意が必要です。球状粒子の発生原因は、一般に、溶接工事、溶接作業などによる溶接スパッタの混入電食による発生厳しい金属接触による摩耗が考えられます。球状粒子の発生原因が、の溶接スパッタの混入であれば、今後増加しないと思われますが、が考えられる場合は、原因を取り除かなければ球状粒子は増加すると考えられます。これらの障害発生に対する弊害を勘案の上、予防処置として運転再開後ヶ月以内に再度分析を実施し、球状粒子の増加の有無を確認されることを推奨します。念のため、主機の起動時、停止時の温度チャートから軸受温度に微妙な変化がないかを確認されることを併せて推奨します。なお、球状粒子は発電所内で溶接等を伴う工事があった場合、軸受油槽内部に進入する可能性があります。念のため、前回採油から今回採油までの間に溶接を伴う工事がなかったかどうか確認をお願いいたします。
報告№104-0219 | 分析№104-01559 | 104-01559 | 濾過前の試料油を分析した結果、計数汚染度が前回NAS級から、今回NAS級に約年でランク上昇しました。摩耗粒子形態観察の結果及び光学顕微鏡写真に示すように、鉄錆・砂等が多く見られているため、汚染度が上昇した要因は、外部から混入した異物によるものと考えられました。鉄錆・砂等の異物は、通常運転中に外部から混入する可能性がないため、今回採油時に混入した可能性が高いと考えられます。又、潤滑異常の早期発見パラメータである摩耗過酷度を示すIs値が.と非常に良好の範囲にあることから、潤滑状態は良好な状態にあると判断します。採油時には異物が混入しないように注意して採油をすることが必要です。
報告№107-6000 報告№107-6503 | 分析№107-00010 分析№107-00064 | 107-00064 | オーバーホール後に初期試験を実施した結果、観察された摩耗粒子から本試料には初期のなじみ摩耗が発生していたと考えられました。今回のようになじみ過程でシビア粒子が観察された場合は、なじみ過程が正常に終了していない場合があり、異常摩耗に進展することも懸念する必要があります。なじみ過程が正常な状態で終了した場合、シビア粒子は観察されることが少なく、従って、今回のなじみ過程では、局部的な金属接触がごく一部で発生したと考えられます。この接触が、既に正常な状態に推移しているか、或いは、進行しているのかを確認するためには、計画通りオーバーホールヶ月後に初期試験を実施されることを推奨します。一方、D－SOAPの結果で油の添加剤成分である亜鉛が検出されたことから、油の添加剤成分の析出が確認されました。このスラッジは、粘着性があり油温が低い場合、軸受表面の静摩擦係数を上昇させることがあり、これにより起動時のトルクが上昇し、起動開度が増加するなどの影響が発生することが考えられます。このような影響を予防するため、スラッジを溶解し無害化する当社製清浄分散剤TS－の投与と濾過実施を推奨します。これらのことは、異常摩耗の早期発見パラメータであるフェログラフィーのIs値が.と良好の範囲にあるものの、摩耗粒子形態観察の結果、金属接触が厳しい場合に発生するシビア粒子がやや多く観察されたことD－SOAPの結果、油の添加剤成分である亜鉛が検出されたこと以上のことから判断しました。
報告№108-0411 報告№110-00385 | 分析№108-02744 分析№110-001748 | 110-001748 | 診断目的潤滑油を分析し、分析結果から潤滑油の劣化状態、汚染状態、そして機器の潤滑状態を確認することを目的としました。摩耗状態SOAP／D－SOAPの結果、前回に比較して鉄および錫濃度に変化はなく、異常摩耗の早期発見パラメータであるフェログラフィーのIs値が.と良好な状態にあることが確認されました。汚染状態前回に比較して計数汚染度はNAS級からNAS級にランク減少し、当社推奨の管理限界値内にあることから、良好な状態であることが確認されました。粘度、水分、全酸価の各データは管理限界値内にありました。また、IRの結果で油劣化の兆候を示すカルボン酸の吸収が確認されていないことから、を示す各データが良好であることが確認されました。潤滑油および軸受は継続使用可能な状態にあると判断します。分析結果は良好と判断します。粘度粘度はmm/sと新油値mm/sに比較して、粘度変化率は+％で、当社推奨の管理限界値である±％以内にあり、良好と判断します。水分はppmと当社推奨の管理限界値の以下であり、良好と判断します。全酸価全酸価は.mgKOH/gと当社推奨の管理限界値の.mgKOH/g以下にあり、良好と判断します。IRIRの結果、油劣化の兆候を示すカルボン酸の吸収が確認されていないことから、良好と判断します。は良好と判断します。計数汚染度計数汚染度はNAS級と当社推奨の管理限界値のNAS級以内であり、良好と判断します。重量汚染度は.mg/mlと当社推奨の管理限界値のmg/ml以内であり、良好と判断します。機器の潤滑状態機器の潤滑状態は正常と判断します。SOAPSOAPの結果、外部から混入したと思われるリンがppm検出されました。軸受の摩耗を示す錫が検出されていないことから、良好と判断します。D－SOAPD－SOAPの結果、鉄、銅が共に、外部から混入したと思われるカルシウム、ナトリウムが共に検出されました。軸受の摩耗を示す錫が検出されていないことから、良好と判断します。フェログラフィー異常摩耗の早期発見パラメータであるフェログラフィーのIs値が.と良好の範囲にあり、潤滑状態は正常と判断します。
報告№106-0219 報告№106-0219 | 分析№106-01233 分析№106-01233 | 106-01233 | 分析の結果、前回に比較して計数汚染度がNAS級から級にランク上昇しました。摩耗粒子形態観察の結果、外部から混入した鉄錆が観察されたことから、汚染度が上昇した要因は、軸受メタルの摩耗ではなく、鉄錆によるものと考えられました。今回の採油は直前に実施すべき廃油が実施されないまま試料油をサンプリングしているため、汚染度が上昇した原因がドレン弁に残留していた汚染物を採取した可能性を否定できません。次回採油の際には、必ず廃油を実施してから採油を実施することを強く推奨します。この油は継続使用可能と判断します。粘度は良好と判断します。粘度はmm/sと管理限界値以内にあり、良好と判断します。水分は良好と判断します。水分はppmと管理限界値の以下にあり、良好と判断します。全酸価は良好と判断します。全酸価はと新油データの以内にあり、良好と判断します。IRは良好と判断します。IRの結果、油劣化の兆候を示すカルボン酸の吸収が確認されていないことから、継続使用可能な状態にあると考えられます。計数汚染度がやや高い値でした。計数汚染度がやや高い値でした。計数汚染度はNAS級と当社推奨の管理限界値のNAS級以内にあるものの、やや高い値でした。重量汚染度は良好と判断します。重量汚染度は.mg/mlと当社推奨の管理限界値のmg/ml以内にあり良好と判断します。機器の潤滑状態フェログラフィーの結果、外部から混入した鉄錆がやや多く観察されました。SOAPは良好と判断します。SOAPの結果、摩耗により発生する鉄及び錫が検出されていないことから良好と判断します。尚、油の添加剤成分であるリンが検出されました。D－SOAPの結果、鉄が検出されました。D－SOAPの結果、摩耗により発生する鉄が検出されました。フェログラフィーの結果、外部から混入した鉄錆が観察されました。フェログラフィーの結果、異常摩耗の早期発見パラメータであるIs値がと良好の範囲にあるものの、摩耗粒子形態観察の結果、外部から混入した鉄錆がやや多く観察されました。
報告№109-09136 報告№111-00392 | 分析№109-001160 分析№111-001865 | 111-001865 | 油中金属粉の発生箇所を組成割合から推定した結果、以下の通りでした。別紙電子顕微鏡写真の写真・ギヤ歯面写真・砂写真・銅を使用した箇所写真・砂写真・ギヤ歯面定期的な分析ストレーナに捕捉された摩耗粒子には、ギヤ歯面から発生したと推定されるμmサイズの摩耗粒子が観察され、この摩耗粒子は疲労剥離により発生した摩耗粒子と思われます。今後、摩耗が進行するにつれて、ギヤ歯面の噛み合いが悪くなり、円滑に回転しなくなることが懸念されるため、定期的に分析を実施し、摩耗の進行状況を確認することを推奨します。新油との比較による評価を示す粘度、水分、全酸価、IRのデータは新油データを基準として評価しています。今回は新油データがなかったため判断できませんでしたが、今後評価する場合は、充填用に新油を同時に分析することをご検討下さい。フェログラフィー異常摩耗の早期発見パラメータとして摩耗粒子を定量化して評価するフェログラフィーのIs値は、潤滑状態が正常な範囲のの乗でした。摩耗粒子の形態で比較的多く観察された粒子は、潤滑状態が正常な場合に発生する摩耗粒子異物の噛み込みにより発生する切削粒子金属潤滑部が局部的に油膜切れを起して発生するシビア粒子と銅合金局部的に高圧・高温となる場合に発生するフリクションポリマでした。これらの摩耗粒子が観察された場合、潤滑部で発生している摩耗形態は、正常なマイルド摩耗に加えて、異物による切削摩耗と潤滑状態がやや厳しい凝着摩耗であり、そして局部的ではあるものの高圧・高温の箇所が発生していることも分かります。減速機で切削摩耗が発生した場合、減速機内部で使用されている転がり軸受が切削摩耗により生じた軌道面の損傷が起点となって寿命が分の程度に低下することがあることから、切削摩耗には十分注意する必要があります。切削摩耗の発生原因となる混入異物が残留している場合、この異物により切削摩耗が継続して発生する可能性があります。フリクションポリマは、潤滑油が軌道面に押し込められ高圧状態になると同時に、圧縮熱により高温状態になった結果、基油自身が重合反応を起こし生成することが知られています。そのため、高圧高温状態の解消がなされなければ、潤滑油の劣化が進行し、粘度上昇に因る潤滑異常に進展する場合があります。銅を使用した箇所は、転がり軸受の保持器などが考えられます。保持器である場合、今後摩耗が進行することで転動体とのギャップが大きくなると共に振動が増大し、摩耗の進行につながることが懸念されます。電子顕微鏡・X線マイクロアナリシス観察された粒子をSEM・XMAで詳細に分析した結果、粒子には鉄、マンガン、銅、ケイ素が比較的多く含まれており、成分割合から粒子は主にギヤ歯面、銅を使用した箇所から発生し、外部から混入したと思われる砂等であると推定できました。Iカップリング発光分光分析供試の潤滑油を分析した結果、検出された金属元素は、SOAPの結果表に示すように、鉄、銅、錫、リン、カルシウム、バリウム、ナトリウムが検出されました。これらの検出された金属元素から発生箇所を推定すると鉄、銅、錫・ギヤ・軸受等リン・オイル添加剤カルシウム、バリウム、ナトリウム・外部混入異物であると思われます。このうち、機械部品が摩耗したと思われる元素はのグループです。計数汚染度計数汚染度はやや高い値でした。フィルタ表面の異物観察で銅合金、鉄錆、砂等が観察されたことから、汚染度が高い要因は、摩耗と外部混入異物の影響と思われます。粒度分布粒度分布は粒子の個数基準による測定では.～μmの範囲にあり.μmにピークが確認されました。一方、体積基準による測定では.～μmの範囲にありピークは.μmとμmの箇所に確認されました。粘度はmm/sと新油カタログ値.mm/sに比較して、粘度変化率は+％で、当社推奨の管理限界値である±％以内にあり、良好と判断します。水分は、ppmと高い値を示していますが、これは本使用油がポリアルキレングリコール系合成潤滑油で親水性があることに起因しています。直ちに異常な状態ではありませんが、今後も定期的に分析を実施し、腐食摩耗の発生の有無に注意することを推奨します。尚、全酸価、IRは、当社に新油データがないため、比較ができず評価できませんでした。
報告№106-6102 報告№106-0508 | 分析№106-02223 分析№106-02925 | 106-02925 | 分析の結果、摩耗粒子形態観察でホワイトメタルが多く観察され、SOAP／D－SOAPで錫が多く検出されたことから、軸受メタルの摩耗が確認できました。今後、更に摩耗が進行することが懸念されるため、ヶ月後に再度分析を実施し、摩耗の進行状況を確認されることを推奨します。これらのことは、異常摩耗の早期発見パラメータであるフェログラフィーのIs値が.と良好の範囲にあるものの、摩耗粒子形態観察の結果、ホワイトメタルが多く観察されたことSOAP／D－SOAPの結果、錫が検出されたこと以上のことから判断しました。尚、軸受の使用限界を推定するため、軸受の直径及び幅、油量、回転数、軸受メタルの種類をお知らせ下さい。
報告№108-0204 報告№108-0294 | 分析№108-01503 分析№108-02072 | 108-02072 | トライボ診断を実施し、潤滑油の黒化原因を検討する。一般に、潤滑油が黒化する原因は以下のつが考えられます。摩耗粒子の増加油の劣化汚染粒子の混入これらの推定される原因を以下の分析結果から確認しました。を示す粘度、全酸価、IRは新油データとの比較が必要ですが、粘度は、VGの規格値内にあり、IRの結果で油劣化の兆候を示すカルボン酸の吸収が確認されなかったことから、油劣化は確認されなかった計数汚染度がNAS級以上、重量汚染度が.mg/mlと汚染されていた異常摩耗の早期発見パラメータであるフェログラフィーのIs値がの乗と高く、摩耗粒子の形態観察の結果、異物の噛み込みなどで発生する切削粒子が多く観察された摩耗により発生したと思われる鉄、鉛、銅、クロムがSOAPおよびD－SOAPで検出されたフィルタ表面の異物観察で砂が観察され、SOAPでケイ素がppm検出された以上のことから、潤滑油が黒化した原因は、・ギヤ歯面や転がり軸受の軌道面で発生した摩耗粒子の増加・銅、鉛を使用した箇所の溶融・摩耗・外部から混入したと思われる砂等の異物の混入と考えられ、整理すると潤滑油の黒化原因は、の摩耗粒子の増加および汚染粒子の混入によるものと考えられました。
報告№108-5071 報告№113-00677 | 分析№108-02721 分析№113-002924 | 113-002924 | 潤滑油は継続使用可能な状態にあると判断します。但し、消泡性能の低下および酸価がやや高いことから、以下の対策を推奨します。追加分析消泡性能が低下した場合、ギヤ歯面での油膜形成に影響が出て摩耗が進展することがありますので、フェログラフィーおよびSOAP-Tを追加して摩耗により発生する油中金属濃度や潤滑状態を確認することを推奨します。分析周期の短縮今後、酸価の上昇が予想されますので、分析周期を短縮して傾向監視を強化することを推奨します。酸価は、前回の.mgKOH/gから.mgKOH/gに低下しているものの新油より高い値でした。現在のところ、IRで油劣化の兆候を示すカルボン酸の吸収が確認されていないことから、継続使用可能な状態にあると判断しますが、酸価が上昇し始めていることから、今後の劣化進行に注意が必要です。水分がppmと新油値ppmに比較してやや高い値でした。使用油であるAlphasynPGは、ポリグリコールベースの合成ギヤオイルであるため、水分を吸収しやすい特性があります。前回に比較してやや増加していました。泡立ち試験泡立ち試験の結果は、-と新油値が-であるのに比較して、泡立ち度が高い値となっていたことから、消泡性能が低下していることが分かりました。今後の使用状況によっては油の酸化劣化が進行したり、ギヤ歯面およびベアリング軌道面で油膜切れが発生したりする場合があるため、消泡剤の添加による消泡性能の改善など何らかの対応が必要になると思われます。分析結果消泡性能が低下していることが確認されました。粘度粘度は.mm/sと新油値mm/sに比較して、粘度変化率は-.％で、当社推奨の管理限界値である±％以内にあり、良好と判断します。泡立ち試験泡立ち試験は-と新油に比較して泡立ち度が高い値でした。水分はppmと新油値より高い値でした。酸価は.mgKOH/gと新油値.mgKOH/gに比較して高いものの、IRの結果で油劣化の兆候を示すカルボン酸の吸収が確認されていないことから、良好と判断します。
報告№106-0336 報告№106-0336 | 分析№106-01780 分析№106-01780 | 106-01780 | 経緯年月B号機の定検時に油の補充を実施した。その後、運転を再開したらエアーブリーザーからオイルミストが発生し、機器周辺を汚染した。又、年月A号機の定検時に油の補充を実施した。B号機同様の現象が発生した。現在もこの状況に変化はない。目的消泡性能が低下する原因を確認する。トライボ診断を実施し、、汚染度、軸受の潤滑状態を確認する。考察消泡性能泡立ち試験は、通常新油であれば、シーケンスⅠ～Ⅲどれも泡立ち度はml以下、泡安定度はmlとなります。泡立ち度とは泡導入終了直後の泡の量を示し、泡安定度は泡導入終了後分間静置した後の泡の量です。分析の結果、泡立ち度がシーケンスⅠでml、シーケンスⅢでmlと新油に比較して高い値でした。更に、SOAPのケイ素がppmと新油のppmに比較して僅かに減少していますが、この程度は消泡剤の油中での分散状態によりデータがばらつく可能性がありますので減少であると断定することは困難です。消泡性能が低下する要因は、以下のことが考えられます。消泡剤の消耗油の劣化による界面張力の低下異種油混合による界面張力の変化水分による影響これらの要因のうち、、は、油の劣化や異種油混合による界面張力の低下と言う現象が現われますが、とりわけ、、の劣化は泡立ちがしやすい原因となります。本試料油の場合、消泡性能が低下していますが、これは界面張力が低下した結果、泡が消えにくい状態となっていることを示しており、ポンプ内で発生する断熱圧縮による劣化の連鎖に結びついていると思われます。一般に、潤滑油は、油中の溶存空気がポンプの吸入工程で気泡となり、その直後の圧縮工程で断熱圧縮され、圧縮熱を生じることが知られています。この断熱圧縮による温度上昇は、泡の表面、いわゆる気液界面温度が～になることもあり、これにより油の分子が切断されたり、或いは消泡剤が減少して消泡性能が低下すると思われます。泡が消えにくくなった油は、断熱圧縮が起きやすくなり、これにより気泡の気液界面近傍の油は劣化が進行します。ポンプが常時運転しているような条件下では、断熱圧縮による気液界面が劣化する、いわゆる劣化の連鎖状態が続いていることになり、このことが泡立ち、すなわち、発生した泡の破泡によるベーパ発生につながっていると思われます。断熱圧縮の防止は、空気の遮断が抜本策ですが、これ以外の対応策は油槽内の戻り配管とポンプ吸入配管との間に邪魔板を設ける、或いは、リリーフの戻り油配管が油面より上の状態にならない工夫をするなど、油中に泡が発生しにくい集油槽の構造にすることが必要と思われます。トライボ診断分析の結果、全酸価が.mgKOH/gと新油値.mgKOH/gに比較して、高い値でした。IRの結果で油劣化の兆候を示すカルボン酸が確認されていないことから、全酸価が高い原因は、潤滑油が混合しているためと考えられました。また、汚染度、潤滑状態共に良好であることから、この油は継続使用可能であり、潤滑状態も正常と判断します。
報告№109-09501 報告№109-09501 | 分析№109-003077 分析№109-003077 | 109-003077 | 、汚染、潤滑状態は良好と判断します。潤滑油および軸受は継続使用可能な状態にあると判断します。但し、RBOTはminと当社推奨の管理限界値内にありますが、本試料油の使用時間がヶ月と想定すると次回点検の前に限界値に到達することが予測されます。その場合、本試料油は予防保全の視点から更油が必要と判断します。本試料油の使用時間をお知らせ下さい。≪状態監視とパラメータ≫分析の目的および各分析のパラメータは以下の通りです。特性低下目的：油の分析結果から、や劣化傾向ならびに添加剤の消耗程度、残存寿命などを確認する。粘度JISK全酸価JISK赤外線吸収スペクトルJISK酸化安定度試験JISK汚染目的：油の分析結果から、砂塵あるいは水・異種油などによるや、異物混入の有無を確認する。水分JISK計数汚染度JISB重量汚染度JISB光学顕微鏡観察摩耗目的：油中の摩耗粒子を分析する事により、回転・摺動部の潤滑状態、摩耗劣化の程度、余寿命などを解析する。摩耗診断電子顕微鏡観察JISKX線マイクロアナリシス油中金属濃度）JISK≪分析結果≫特性低下粘度：良好粘度値mm/sの新油値mm/sに対する変化率は+％であり、当社推奨の管理限界値±％以内に留まっています。全酸価：良好全酸価.mgKOH/gは新油値の.mgKOH/gに比較し高くはあるものの、有機物・有機化合物試験の結果で油劣化の兆候を示すカルボン酸の吸収が見られないことから問題は無いと判断します。赤外線吸収スペクトル：良好酸化安定度試験：良好酸化安定度試験の結果、数値minは当社推奨の管理限界値min以上に留まっており、現時点での使用は可能と判断します。汚染水分：良好水分値ppmは当社推奨の管理限界値以内に留まっています。計数汚染度：良好計数汚染度はNAS級と当社推奨の管理限界値NAS級以内にあります。重量汚染度：良好重量汚染度は.mg/mlと当社推奨の管理限界値mg/ml以内にあります。光学顕微鏡観察：良好光学顕微鏡写真は捕捉された汚染物の量は少なく、スラッジは確認されませんでした。摩耗摩耗診断：良好摩耗診断の結果、異常摩耗の早期発見パラメータであるIs値がのマイナス乗と良好の範囲にあることから、潤滑状態は正常と判断します。電子顕微鏡観察・X線マイクロアナリシス：今回は実施していません。油中金属濃度：良好油中金属濃度の結果、鉄、外部から混入したと思われる亜鉛、ナトリウムが検出されたものの微量であることから、良好と判断します。
報告№107-0072 報告№107-0098 | 分析№107-00338 分析№107-00488 | 107-00488 | 本トライボ診断は、軸受の潤滑状態、汚染状況、油の劣化状態を確認することを目的としました。【軸受の潤滑状態】ベアリング軌道面の微小領域に摩耗が発生しているものの、転がり軸受の寿命の指標となるフレーキングの発生が確認されていないことから、現在のところ、ベアリングは継続使用可能な状態にあると判断します。但し、SOAP／D－SOAPの結果で、鉄が比較的多く検出され、異常摩耗の早期発見パラメータであるフェログラフィーのIs値がの乗と高く、摩耗粒子形態観察で、油膜切れにより発生した摩耗粒子や外部から混入したと思われる鉄錆、砂が多く観察されました。今後これらの汚染粒子が軸受軌道面に噛み込み、摩耗が進行し、さらには転がり軸受の寿命の指標となるフレーキングに進展することが懸念されるため、ヶ月後に再度分析を実施し、摩耗の進行状況を確認することを推奨します。【油の汚染状況】計数汚染度がナトリウム級と当社推奨の管理限界値に到達し、重量汚染度がmg/mlとやや高い値でした。【油の劣化状況】油の劣化状況を確認するために実施した粘度、水分、全酸価、IRの各データが良好であることから、この油は継続使用可能と判断します。
報告№109-09136 報告№113-00662 | 分析№109-001160 分析№113-002850 | 113-002850 | 潤滑は良好の範囲にあることから、継続使用可能と判断します。但し、汚染度が高いことから、油中の夾雑物が潤滑部に噛み込むことによる摩耗の進行が懸念されます。軸受メタルの主成分である錫が高い値で検出されました。機器停止中のドレンプラグからの採油による影響でデータが高濃度に出ている可能性もありますが、軸受メタルの摩耗が懸念されます。摩耗深さを計算した軸受メタルの仮定が正しければ、軸受メタルの表面粗さが無くなり、鏡面状態になっている箇所があると思われます。軸受メタルの点検摩耗深さを計算した軸受メタルの仮定が正しければ、軸受メタルは鏡面状態になっている箇所があると推定されます。採油条件により高濃度に出ている可能性がある錫をもとにしていますので、摩耗深さを高めに推定したことになりますが、念のため軸受メタルの点検を推奨します。定期的な分析今後の摩耗推移を監視するため、定期的に分析を実施することを推奨します。軸受メタルの情報提供今回メタルの摩耗深さの計算は、軸受メタルのサイズを仮定して計算していますので、次回分析時には、メタルサイズをお知らせください。最適な採油方法本試料油は、機器停止中にドレンプラグから採油されているため、別紙油中粒子の沈降の影響に示すように、油中粒子が油槽底部に沈降し、分析データが高濃度に出ている可能性があります。正確なデータによる診断を行うためにも、今後の採油は、極力運転中もしくは停止直後の油槽中層部から実施されることを推奨します。異常摩耗の早期発見のパラメータであるIs値は前回に比較して-レベルからレベルに桁上昇していました。Is値は、摩擦摺動面の摩耗が進展すると、上昇速度が増加します。今回、Is値の上昇速度が大きいことから、潤滑状態が厳しくなっていると推定されます。また、メタルが鏡面状態になっている可能性があるため、メタルの点検や摩耗推移の監視が必要です。フェログラフィーで観察された代表的な粒子は、以下の通りです。黒錆・潤滑状態がやや厳しい凝着摩耗により発生。局部的な厳しい金属接触と高い摩擦熱が発生していたことを示します。黒錆は、凝着摩耗に分類されます。この摩耗粒子は、油膜切れによる摺動面での金属同士の接触時に起こる高い摩擦熱によって鉄が酸化され発生します。この状態が継続した場合、摺動面で焼付が発生し、設備の損傷に至る場合があるため、定期的な分析による傾向監視が有用です。メタルの摩耗分析結果から軸受メタルの摩耗深さを、以下の条件を仮定して求めました。・分解点検から今回までに更油を実施していないと仮定した場合の錫濃度.ppm・当社の経験からメタル面積の約分の程度が摩耗した・更油後の錫濃度を・摺動面の面積をcmその結果、メタル表面の平均的な摩耗深さは.μmとなり、メタルの表面粗さを軸受表面の一般的な粗さであるsと仮定すると、摩耗深さが表面粗さを上回っていることから、メタルは摩耗により鏡面になっている箇所が発生していると推定されます。計数汚染度はNAS級を上回っており、当社推奨の管理限界値を超えていました。フィルタ残渣に金属片、鉄錆、砂等が観察されたとから、汚染度が高い要因は、摩耗粒子と外部混入異物の影響と思われます。粘度、水分、酸価、IRの各データは良好です。
報告№108-0227 報告№110-00732 | 分析№108-01664 分析№110-003422 | 110-003422 | 【評価：A】Iカップリング発光分光分析供試のグリースを分析した結果、検出された金属元素は、油中金属濃度の結果表に示すように、鉄、アンチモン、錫、リン、亜鉛、カルシウム、アルミニウム、ケイ素、ナトリウムでした。これらの検出された金属元素から発生箇所を推定すると鉄、アンチモン、錫・軸受等リン、亜鉛・グリース添加剤カルシウム、アルミニウム、ケイ素、ナトリウム・増ちょう剤であると思われます。このうち、機械部品が摩耗したと思われる元素はのグループです。フェログラフィー摩耗粒子の形態で比較的多く観察された粒子は、潤滑状態が正常な場合に発生する摩耗粒子でした。このような摩耗粒子が観察された場合には、潤滑部では正常なマイルド摩耗が発生していることが分かります。グリースの物理的性状【評価：A】全酸価はmgKOH/gでした。IRの結果、劣化の兆候を示すカルボン酸の吸収が確認されていないことから、全酸価は良好な値であり、グリースは劣化していないと思われます。【評価：A】軸受は継続使用可能な状態にあると判断します。尚、グリースの物理的性状を示す全酸価、IRのデータは新グリースのデータを基準として評価しています。今回はグリース名が不明であったため判断できませんでしたが、今後評価する場合は、充填用に新グリースを同時に分析することをご検討下さい。
報告№109-09094 報告№109-09094 | 分析№109-000924 分析№109-000924 | 109-000924_100127 | 分析の結果、全てのデータが良好である事から、このグリースは継続使用可能と判断します。≪状態監視とパラメータ≫分析の目的および各分析のパラメータは以下の通りです。特性低下目的：グリースの分析結果から、グリースの物理的性状や劣化傾向などを確認する。全酸価JISK赤外線吸収スペクトルJISKちょう度JISK滴点JISK摩耗目的：グリース中の摩耗粒子を分析する事により、回転・摺動部の潤滑状態、摩耗劣化の程度、余寿命などを解析する。摩耗診断電子顕微鏡観察JISKX線マイクロアナリシス油中金属濃度）JISK≪分析結果≫特性低下全酸価：良好全酸価mgKOH/gは新油値の.mgKOH/gに比較し高くはあるものの、有機物・有機化合物試験の結果で油劣化の兆候を示すカルボン酸の吸収が見られないことから問題は無いと判断します。赤外線吸収スペクトル：良好ちょう度：良好ちょう度値と当社推奨の管理限界値であるから以内に留まっています。滴点：良好滴点はと新油値のに比較し大きな変化はないことから問題は無いと判断します。摩耗摩耗診断電子顕微鏡観察・X線マイクロアナリシス：今回は実施していません。油中金属濃度：今回は実施していません。
報告№109-09136 報告№112-00462 | 分析№109-001160 分析№112-001944 | 112-001944 | 濾過前の試料油を分析した結果、前回に比較して摩耗粒子の形態観察でホワイトメタルが比較的多く観察されました。メタルの主成分である錫がSOAPでppm、D-SOAPでppm検出されました。フィルタ表面の異物観察で～μmサイズの金属片が観察されました。メタルの摩耗年月のメタル交換後から今回までの累積錫濃度は、トライボレポートの累積錫濃度に示すとおりppmでした。この累積錫濃度ppmと油量Lから平均的な摩耗深さを計算しました。当社の経験からメタル面積の約分の程度が摩耗したと仮定しました。その結果、平均的な摩耗深さはμmとなりました。メタルの初期の表面粗さをRmaxμmと仮定すると、この計算結果からメタルの表面は既に鏡面になっている部分があると思われます。今後、油膜が形成されにくくなり、メタルの摩耗が進行することが懸念されます。これらの障害発生に対する弊害を勘案の上、今後も定期的にトライボ診断を実施し、摩耗の進行状況を確認することを推奨します。また、停止直前に軸受温度の上昇が確認される場合、損傷の危険がありますので、軸受摺動面の点検が必要となります。軸受温度の変化を確認することを併せて推奨します。
|  | 113-001749 | 分析の結果、№-に比較して、SOAP-Tで、鉄が.ppmからppmに、カルシウムがppmからppmに増加していました。増加した要因は、機器停止中にオイルレベルゲージ口からの採油であったのに対し、本試料油は機器停止中にオイルパンから実施していることから、採油条件の違いによるものと考えられます。最適な採油条件での再分析本試料油は、機器停止中にオイルレベルゲージ口から採油されているため、分析データが高濃度に出ていると推定されます。正確なデータによる診断を行うためにも、極力運転中もしくは停止直後の油槽中層部から採油し、再分析を実施することを推奨します。はフェログラフィーおよびSOAP-Tの結果から総合的に判断した結果、継続使用は可能ですが、機器の機能を保持するためにも傾向管理が有用と考えます。フェログラフィー【定量分析：Is値】Is値は異常摩耗の早期発見パラメータのつで、摩耗粒子を定量化するために用います。Is値は乗と、高い値でした。フェログラフィー【定性分析：摩耗粒子および摩耗形態観察】分析結果から比較的多く観察された粒子は、以下の通りでした。正常な摩耗粒子・潤滑状態が正常なマイルド摩耗により発生。切削粒子・異物や金属表面の微小突起による切削摩耗により発生。シビア粒子・潤滑状態がやや厳しい凝着摩耗により発生。金属潤滑部が局部的に油膜切れを起していると考えられます。観察された摩耗粒子の中でも切削粒子、シビア粒子は、将来的な異常摩耗の進行に繋がる可能性を示唆しているため、傾向監視が必要と思われます。詳細は、別紙傾向監視が必要な摩耗粒子をご覧ください。Iカップリング発光分光分析【SOAP-T】検出された金属元素から発生箇所を推定すると、以下の通りでした。鉄、鉛、銅、クロム、アンチモン、ニッケル、錫・エンジン部品等リン、亜鉛、カルシウム、マグネシウム・添加剤アルミニウム、ケイ素、ナトリウム、マグネシウム、ホウ素、モリブデン・外部混入異物クランクピンメタルの摩耗SOAP-Tで錫が、ニッケルが、銅が検出されたことから、クランクピンメタルの一部に若干摩耗している箇所があると推定されました。詳細は、別紙クランクピンメタルの摩耗をご覧ください。固形カルシウム化合物の生成SOAP-Tでカルシウムがppm検出されました。この影響については、別紙固形カルシウム化合物の生成をご覧ください。粒度分布粒度分布は.～μmの範囲にあり、.μmにピークが確認されました。μm以下の粒子が多いことから、燃焼して発生したすす等が油中粒子の主成分であることが推測できます。
報告№109-09136 報告№112-00735 | 分析№109-001160 分析№112-003342 また、採油時における廃油分である本試料と、廃油後に採油した試料とを比較した結果、大きな差異はみられませんでした。 | 112-003342 | 対象設備は、継続使用可能な状態にあると判断します。はフェログラフィーおよびSOAP／D-SOAPの結果から総合的に判断した結果、正常な状態にあると考えられます。フェログラフィー【定量分析：Is値】Is値は異常摩耗の早期発見パラメータのつで、摩耗粒子を定量化するために用います。今回のIs値はのマイナス乗と、低い値でした。フェログラフィー【定性分析：摩耗粒子および摩耗形態観察】分析結果から観察された全ての粒子量は少でした。Iカップリング発光分光分析【SOAP／D-SOAP】検出された金属元素から発生箇所を推定すると、以下の通りでした。鉄・軸受等リン、亜鉛・添加剤カルシウム、ナトリウム・外部混入異物
報告№109-09166 報告№111-00233 |  | 111-001153_1154 | の評価前回同様にを示す粘度、水分、酸価、IRの各データは当社推奨の管理限界値内にあることから、継続使用可能と判断します。濾過効率の確認表に示す通り濾過効率は～％と比較的高く、かつ、清浄機出口サンプリング弁から採取した試料油の汚染度がNAS級と清浄な状態を保持できていることから、濾過精度は確保できていると判断します。機器の潤滑状態油清浄機がなかったとした場合、NAS級以上の汚染された状態になることが推定されますが、この換算値を前回の油清浄機入口の換算値と比較した結果、表に示すように粒子数に大きな変化は見られないことから、摩耗は安定していると判断します。前回同様にを示す粘度、水分、酸価、IRの各データは良好です。油清浄機の濾過効率による油汚染度管理に関する考察油清浄機の濾過効率の指標であるβ値を確認するため、油清浄機の入口側と出口側の配管より採油を実施し、計数汚染度を実施しました。その結果を下表に示します。 ・ここで、 EMBEDExcel.Sheet.式および表に示す通り、その結果、～μmレンジが%～μmレンジが%～μmレンジが%であり、汚染度もNAS級と清浄な状態を保持できていることから、濾過精度は確保できていると判断できます。機器の摩耗油清浄機が設置されていることでNAS級と清浄になっています。油濾過機がないと仮定した場合、表に示すように計算により求めた～μmレンジの汚染度はNAS級以上の汚染状態になる可能性を示唆するものととらえる事が出来ます。他のレンジを同様に計算すると以下のようになり、NAS級以上となります。EMBEDExcel.Sheet.油清浄機がなかったとした場合、以上のとおりNAS級以上の汚染された状態になることが推定されます。この換算値を前回の油清浄機入口の換算値と比較した結果、粒子数に大きな変化は見られないことから、摩耗は安定していると判断します。
報告№109-09136 報告№114-00158 | 分析№109-001160 分析№114-000481 | 114-000481 | は良好の範囲にあるものの、計数汚染度および重量汚染度は共に当社推奨の管理限界値を超えています。今後、油中の汚染物が軸受軌道面に噛み込み摩耗が進行することが懸念されるため、汚染度の改善が必要です。潤滑状態分析の結果、ミリポアフィルタとフェログラフィーにより観察された摩耗粒子は、μm未満の小さな切削粒子と、μm前後のシビア粒子と呼ばれる摩耗粒子が多数を占めています。中でも、シビア粒子は、摺動面の油膜が破断し、金属同士が直接接触して発生するものであることから、本設備の潤滑摺動部では油膜形成がし難い状態になっているところがあることが確認されています。検出された金属元素が、オイルリングの成分である銅、鉛、錫であり、鉄とクロムも同時に検出され、しかも比較的高濃度であることから、図番に示されている油切りスリーブとオイルリングの内側とで異常な潤滑状態になっていると考えられ、また、同様に図番に示されているポールベアリングにも異常が発生しはじめていると推定されます。この原因は、オイルリングが円滑に回転していないことによると考えられることから、潤滑油の供給に直接関係するオイルリングの回転の様子を今一度確認することが必要と判断します。尚、異常摩耗の早期発見パラメータであるフェログラフィーのIs値がレベルと非常に高いことから、この状態では軸受損傷につながることが懸念されることから継続使用は困難と判断します。分解点検を実施軸受の摩耗が著しいため、分解点検を実施し、軸受の状態を確認することを推奨します。更油および軸受箱内の清掃油槽内は非常に汚染されており、油中の汚染物が軸受軌道面に噛み込み摩耗が進行することが懸念されるため、更油を推奨します。更油をする際には、共油で軸受箱内を数回清掃し、更油する新油もNAS級程度に清浄にした上で実施することを併せて推奨します。異常摩耗の早期発見のパラメータであるIs値は、レベルと非常に高い値です。フェログラフィーで観察された代表的な粒子は以下の通りです。正常な摩耗粒子・潤滑状態が正常なマイルド摩耗により発生。切削粒子・異物や金属表面の微小突起による切削摩耗により発生。疲労摩耗粒子・繰返し応力を受けて発生。切削粒子は、摩擦面が将来的に異常摩耗へ進展する可能性を示唆しているため、傾向監視が有用と思われます。詳細は、別紙傾向監視が必要な摩耗粒子をご覧ください。SOAP-Tの結果、摩耗により発生した鉄、銅、リン、カルシウムが非常に高い値です。銅は、オイルリングと油切りスリーブとの間で摩耗が発生していると考えられます。このような場合、オイルリングと油切りスリーブとの摩擦の影響によりオイルリングが円滑に回転し難い状況が発生します。その結果、潤滑油のかき揚げ量が減少し、軸受軌道面で油膜切れを引き起こす可能性があります。リン、カルシウムは、添加剤であるGRPの成分です。計数汚染度はNAS級以上、重量汚染度はmg/mlと共に当社推奨の管理限界値を超えています。フィルタグラムで～μmサイズの金属片、鉄錆、砂等が確認されたことから、汚染度が高い要因は、摩耗粒子と外部混入異物の影響と思われます。粘度、水分、酸価、IR、RBOTの各データは良好です。
報告№104-4027 報告№104-4027 | 分析№104-01748 分析№104-01748 | 104-01748 | 誘引ブロワ号の本体負荷側の軸受は、今後の運転時間や運転状況が、特に変化のない運転であれば、少なくとも年間は継続使用可能な状態にあると判断します。これらのことは、以下の結果から判断しました。計数汚染度がNAS級と当社推奨の管理限界値以内にあった。SOAP／D-SOAPの結果、軸受の主成分である鉄が検出されたが微量であった。異常摩耗の早期発見パラメータであるフェログラフィーのIs値がの乗と良好の範囲にあった。本試料油は継続使用可能な状態にあると判断します。粘度は良好と判断します。粘度はmm/sと新油値mm/sに比較して、粘度変化率は-％と当社推奨の管理限界値の±％以内にあり良好と判断します。水分は良好と判断します。水分はppmと当社推奨の管理限界値の以下にあり、良好と判断します。全酸価は良好と判断します。全酸価は.mgKOH/gと新油値.mgKOH/gに比較して若干高いものの、継続使用可能な範囲にあり、良好と判断します。IRは良好と判断します。IRは、IRチャートに示すように新油に比較して変化なく、良好と判断します。計数汚染度は良好と判断します。計数汚染度はNAS級と当社推奨の管理限界値のNAS級以内にあり、良好と判断します。重量汚染度は良好と判断します。重量汚染度は.mg/mlと当初推奨の管理限界値のmg/ml以内にあり、良好と判断します。機器の潤滑状態本機器の軸受は、今後の運転時間や運転状況が、特に変化のない運転であれば、少なくとも年間は継続使用可能な状態にあると判断します。SOAPは良好でした。SOAPの結果、軸受の主成分である鉄などの金属元素は検出されておらず良好と判断します。D－SOAPは良好でした。D－SOAPの結果、摩耗により発生する鉄が検出されているものの、微量であったことから良好と判断します。フェログラフィーの結果、潤滑状態は良好と判断します。フェログラフィーの結果、異常摩耗の早期発見パラメータであるIs値がの乗と良好の範囲にあり、且つ、異常摩耗の兆候を示すシビア粒子等の摩耗粒子がほとんど観察されていないことから、今後の運転時間や運転状況が、特に変化のない運転であれば、軸受は少なくとも年間は継続使用可能な状態にあると判断します。
報告№109-09094 報告№109-09094 | 分析№109-000880 分析№109-000880 | 109-000880_100127 | 分析評価者：佐々木義憲保有資格：ICMLMLAⅠ設備保全技能士級ISO-準拠機械状態監視診断技術者カテゴリーⅠ分析の結果、全てのデータが良好である事から、この油は継続使用可能と判断します。≪状態監視とパラメータ≫分析の目的および各分析のパラメータは以下の通りです。特性低下目的：油の分析結果から、や劣化傾向ならびに添加剤の消耗程度、残存寿命などを確認する。粘度JISK全酸価JISK赤外線吸収スペクトルJISK酸化安定度試験JISK汚染目的：油の分析結果から、砂塵あるいは水・異種油などによるや、異物混入の有無を確認する。水分JISK計数汚染度JISB重量汚染度JISB光学顕微鏡観察摩耗目的：油中の摩耗粒子を分析する事により、回転・摺動部の潤滑状態、摩耗劣化の程度、余寿命などを解析する。摩耗診断電子顕微鏡観察JISKX線マイクロアナリシス油中金属濃度）JISK≪分析結果≫特性低下粘度：良好粘度値mm/sの新油値mm/sに対する変化率は+.％であり、当社推奨の管理限界値±％以内に留まっています。全酸価：良好全酸価.mgKOH/gは新油値の.mgKOH/gに比較し高くはあるものの、有機物・有機化合物試験の結果で油劣化の兆候を示すカルボン酸の吸収が見られないことから問題は無いと判断します。赤外線吸収スペクトル：良好酸化安定度試験：良好酸化安定度試験の結果、数値minは当社推奨の管理限界値min以内に留まっており、現時点での使用は可能と判断します。汚染水分：良好水分値ppmは当社推奨の管理限界値以内に留まっています。計数汚染度：今回は実施していません。重量汚染度：今回は実施していません。光学顕微鏡観察：今回は実施していません。摩耗摩耗診断電子顕微鏡観察・X線マイクロアナリシス：今回は実施していません。油中金属濃度：今回は実施していません。
報告№111-00372 報告№111-00372 | 分析№111-001676 分析№111-001739 | 111-001739 | グリースの物理的性状は良好と判断します。グリースは継続使用可能な状態にあると判断します。≪状態監視とパラメータ≫分析の目的および各分析のパラメータは以下の通りです。特性低下目的：グリースの分析結果から、グリースの物理的性状や劣化傾向などを確認する。全酸価JISK赤外線吸収スペクトルJISKちょう度JISK滴点JISK摩耗目的：グリース中の摩耗粒子を分析する事により、回転・摺動部の潤滑状態、摩耗劣化の程度、余寿命などを解析する。摩耗診断電子顕微鏡観察JISKX線マイクロアナリシス油中金属濃度JISK≪分析結果≫特性低下全酸価：良好全酸価.mgKOH/gは新油値の.mgKOH/g以内にあることから問題は無いと判断します。赤外線吸収スペクトル：良好ちょう度：良好ちょう度値はと当社推奨の管理限界値であるから以内に留まっています。滴点：良好滴点はと新油値のに比較し変化はないことから問題は無いと判断します。摩耗摩耗診断電子顕微鏡観察・X線マイクロアナリシス：今回は実施していません。油中金属濃度：今回は実施していません。
報告№105-6050 報告№106-0472 | 分析№105-01529 分析№106-02691 | 106-02691 | 分析の結果、摩耗の安定が確認され、軸受は継続使用可能と判断します。尚、SOAPの結果で前回に比較して銅がppmからppmに増加していました。これは、銅を使用した部分の溶出が発生していると考えられました。銅が溶出して検出されるのは、潤滑油添加剤の亜鉛系添加剤の影響であることが知られており、今回の検出は、この溶出によるものと考えられました。油中の銅濃度が高い場合、別紙鉱油の酸化に対する金属触媒の影響に示すように酸化速度が速まりますので、酸化劣化の進行状況を油分析により監視されることを推奨します。これらのことは、前回に比較して、計数汚染度はランク減少したこと異常摩耗の早期発見パラメータであるフェログラフィーのIs値がと良好の範囲にあるものの、摩耗粒子形態観察の結果、金属接触が厳しい場合に発生するシビア粒子がやや多く観察されたことSOAPの銅がppmからppmに増加していたこと以上のことから判断しました。
報告№103-6064 | 分析№103-01479 | 103-01479 | 濾過前の試料油を分析した結果、摩耗粒子形態観察及び光学顕微鏡写真に示すように、赤錆、外部から混入した異物が多く見られました。この赤錆は、前回水分があったことから、油槽内で錆が発生し油中に残留している可能性があります。今後、これらの赤錆、異物が軸受摺動面に噛み込み摩耗が進行する場合があるため、早急に濾過を実施されることを推奨します。これらのことは、異常摩耗の早期発見パラメータであるIs値が、と非常に良好の範囲にあるものの、摩耗粒子形態観察で、赤錆、外部から混入した異物が多く見られ、光学顕微鏡写真に示すように、外部から混入した異物が多く見られたことから判断しました。
報告№104-0378 報告№105-6032 | 分析№104-02669 分析№105-01165 | 105-01165 | オーバーホールヶ月後に初期試験を実施した結果、潤滑状態は安定し、潤滑油も継続使用が可能と判断します。これらのことは、前回に比較して、計数汚染度は等級に変化がなく、重量汚染度もmg/mlから.mg/mlに減少したことSOAP／D-SOAPの鉄濃度に大きな変化がないこと異常摩耗の早期発見パラメータであるフェログラフィーのIs値がのマイナス乗と良好の範囲にあること以上のことから判断しました。
報告№108-5071 報告№111-00277 | 分析№108-02721 分析№111-001310 | 111-001310 | 潤滑油は継続続使用可能な状態にあると判断します。但し、今後は障害予防を目的に以下の対策を推奨します。消泡性能が低下した場合、ギヤ歯面での油膜形成に影響が出て摩耗の発生が進展することがあります。今後は消泡性能低下の影響により摩耗が進展する可能性がありますので、フェログラフィーおよびSOAP-Tを追加することを推奨します。泡立ち試験の結果は、-と新油値が-であるのに比較して高い値となっていたことから、消泡性能が低下していることが分かりました。今後の使用状況によっては油の酸化劣化が進行したり、ギヤ歯面およびベアリング軌道面で油膜切れが発生したりする場合があるため、消泡剤の添加による消泡性能の改善など何らかの対応が必要になると思われます。分析結果泡立ち試験の結果、消泡性能が低下していることが確認されました。粘度粘度はmm/sと新油値mm/sに比較して、粘度変化率は+％で、当社推奨の管理限界値である±％以内にあり、良好と判断します。泡立ち試験泡立ち試験は-と新油に比較して高い値でした。水分はと当社推奨の管理限界値の以下であり、良好と判断します。全酸価全酸価は.mgKOH/gと新油値.mgKOH/gに比較して高いものの、IRの結果で油劣化の兆候を示すカルボン酸の吸収が確認されていないことから、良好と判断します。
報告№108-0387 報告№109-6503 | 分析№108-02609 分析№109-00039 | 109-00039 | 軸受の潤滑状態精点Aを実施し、前回データと照合した結果、油中粒子の変化がないことが確認されています。油中の粒子濃度は、油膜破断による発生や、油槽内などでの沈降が均衡したところで一定、いわゆる平衡状態になりますが、このバランスが崩れると増加する場合と減少する場合とに分かれます。増加した場合は、発生と減少の均衡が崩れ、摩耗の発生や外部混入が始まったことを示し、またこれとは反対に、減少した場合は発生量が減少しているか、或いは、減少量が大きくなっていることを示し、特に減少は、汚染状態や潤滑状態が良好であることを示唆しています。本軸受の場合、監視している粒子サイズを捕捉するフィルタ類の設置はなく、これによる減少はありませんので、油中の摩耗粒子の発生に変化がなかった理由は、摩耗粒子の発生がほとんどなかったためと考えられます。以上のことから、本軸受の摩耗の進行はなく、潤滑状態は安定した状態にあったものと判断します。これらのことは、前回に比較して、計数汚染度は等級に変化はなく、SOAP／D-SOAPの鉄および錫濃度に変化がないこと異常摩耗の早期発見パラメータであるフェログラフィーのIs値がのマイナス乗と良好の範囲にあること以上のことから判断しています。潤滑油の基本特性潤滑油の基本特性を示す粘度、全酸価、IR、RBOTの各データが良好の範囲にあることから、本試料油は継続使用可能と判断します。
報告№109-09136 報告№112-00564 | 分析№109-001160 分析№112-002343 | 112-002343 | 潤滑油の劣化はなく、汚染度は良好な範囲にあることから、継続使用可能と判断します。軸受は継続使用可能な状態にあると判断します。濾過機の入口と出口の箇所から採油本設備には、濾過機が設置されており、常時運転しているため、常に正常な状態に保持され摩耗の変化が生じても検出されない可能性があります。潤滑状態をより正確に把握するには、濾過機の入口と出口から採油を実施し、その差異から濾過効率を求め、それを根拠に摩耗の進行状況を確認することを推奨します。はフェログラフィーおよびSOAP-Tの結果から総合的に判断した結果、正常な状態にあると考えられます。フェログラフィー【定量分析：Is値】Is値は異常摩耗の早期発見パラメータのつで、摩耗粒子を定量化するために用います。今回のIs値はのマイナス乗と低い値でした。フェログラフィー【定性分析：摩耗粒子および摩耗形態観察】分析結果から観察された全ての粒子量は少でした。Iカップリング発光分光分析【SOAP-T】検出された金属元素から発生箇所を推定すると、以下の通りでした。亜鉛・軸受等リン・添加剤カルシウム、ナトリウム・外部混入異物計数汚染度、重量汚染度は共に良好でした。粘度、水分、酸価、IR、RBOTの各データは良好でした。
報告№102-4540 | 分析№102-03388・103-00215・216 | 102-03388_103-00215_216 | TS－投与前・浄油前TS－投与前・浄油前の状態を確認するために分析を実施しました。分析の結果、計数汚染度がNAS級と良好の範囲にあるものの、重量汚染度mg/mlと当社推奨の管理限界値を大きく超えていました。TS－投与後・浄油前TS－投与後約週間経過した時点で分析を実施し、TS－の効果を確認しました。その結果、TS－投与前に比較して、計数汚染度は投与前・浄油前のNAS級からNAS級にランク減少し、重量汚染度はmg/mlからmg/mlに減少していました。この重量汚染度の結果から、以下のことが確認できます。重量汚染度が減少したのは、油中のスラッジが溶解・分散したことにより、重量汚染度で使用するフィルタに捕捉されなかったためです。このことから、TS－の溶解・分散効果があったことが確認できます。TS－投与後・浄油後TS－投与後・浄油後の試料油を分析した結果、計数汚染度がTS－投与後・浄油前のNAS級からNAS級にランク減少し、重量汚染度がmg/mlから.mg/mlに改善され、光学顕微鏡写真に示すように、茶褐色状のスラッジが見られないことから、TS－の投与と濾過の効果が十分あったことが確認されました。
報告№109-09094 報告№112-00124 | 分析№109-000872 分析№112-000421 | 112-000421_旧 | 潤滑油は継続使用可能な状態にあると判断します。は良好でした。≪状態監視とパラメータ≫分析の目的および各分析のパラメータは以下の通りです。特性低下目的：油の分析結果から、や劣化傾向ならびに添加剤の消耗程度、残存寿命などを確認する。粘度JISK酸価JISK赤外線吸収スペクトルJISK酸化安定度試験JISK汚染目的：油の分析結果から、砂塵あるいは水・異種油などによるや、異物混入の有無を確認する。水分JISK計数汚染度JISB重量汚染度JISB光学顕微鏡観察摩耗目的：油中の摩耗粒子を分析する事により、回転・摺動部の潤滑状態、摩耗劣化の程度、余寿命などを解析する。摩耗診断電子顕微鏡観察JISKX線マイクロアナリシス油中金属濃度JISK≪分析結果≫特性低下粘度：良好粘度値mm/sの新油値mm/sに対する変化率は+.％であり、当社推奨の管理限界値±％以内に留まっています。酸価：良好酸価.mgKOH/gは新油値の.mgKOH/g以内にあることから、問題は無いと判断します。赤外線吸収スペクトル：良好酸化安定度試験：良好酸化安定度試験の結果、数値minは当社推奨の管理限界値min以上に留まっており、現時点での使用は可能と判断します。汚染水分：良好水分値.は当社推奨の管理限界値以内に留まっています。計数汚染度：今回は実施していません。重量汚染度：今回は実施していません。光学顕微鏡観察：今回は実施していません。摩耗摩耗診断電子顕微鏡観察・X線マイクロアナリシス：今回は実施していません。油中金属濃度：今回は実施していません。
報告№109-09136 報告№111-00053 | 分析№109-001160 分析№111-000284 | 111-000284 | 更油からの使用時間をもとに潤滑油の余寿命を評価したところ、潤滑油は次回定検まで使用可能と判断できました。次回定検時に更油を実施しない場合は、酸化安定度を知るための分析を実施し、余寿命を確認することを推奨します。酸化安定度はminであり、当社推奨の管理限界値のmin以上であることから、良好と判断します。
報告№108-8007 報告№108-8007 | 分析№108-01640 分析№108-01640 | 108-01640 | 本試料の摩耗は、電子顕微鏡による摩耗粒子の詳細な観察結果から、潤滑状態が正常なマイルド摩耗であることが判りました。これは、観察されたほとんどの摩耗粒子が、写真aに示すように正常な潤滑状態で発生する小径の摩耗粒子であることから判断されました。観察された摩耗粒子は、正常な潤滑状態で発生するマイルド摩耗で発生していることから、シリンダおよびピストンリング、クランクメタル等は、現在のところいずれも継続使用可能と判断します。電子顕微鏡による摩耗粒子の観察結果から、本試料油中の摩耗形態は、潤滑状態が正常なマイルド摩耗であることが判りました。これは写真aに示す通り、正常な潤滑状態で発生する摩耗粒子が多く観察されたことから判断しました。観察されている摩耗形態が正常な摩耗粒子が発生するマイルド摩耗であることから、現在のところシリンダおよびピストンリング、クランクメタル等の摩耗の状態はいずれも軽微であり、継続使用可能と判断します。このことは、異常摩耗の早期発見パラメータであるフェログラフィーのIs値がの乗とやや高いものの、写真bに示すように摩耗粒子の形態観察で潤滑状態が正常な状態で発生するマイルド摩耗粒子が多く観察されたこと写真フェログラフィーによる摩耗粒子の観察結果摩耗粒子をSEM・XMAで詳細に観察した結果、写真cに示すμm以下の小径粒子が観察され、これらの組成割合は、鉄の割合が高い粒子が多く観察されたこと写真電子顕微鏡による摩耗粒子の観察結果SOAPの結果で鉄、錫が検出されたものの微量であったこと以上のことから総合的に判断しました。尚、以下の点に注意すべき点がみられました。カルシウムの検出SOAPによる油中金属濃度の結果でカルシウムが.ppm検出されたことから、油の添加剤成分が析出したものと思われます。検出された油中のカルシウムは、軸受メタルなどの摺動面の油膜に噛み込むサイズであることが多く、その影響でメタルなどの金属表面で切削摩耗が発生し、軸受寿命が短命化することがあります。カルシウムがこのように高濃度になるのは、一般にディーゼルエンジンの燃焼ガスや、未燃焼ガスが、燃焼室から潤滑部に入り込んでいるため起きていると推定されます。この現象は、オイルリングやトップリングが正常であれば、発生しにくいものですが、オイルリングなどが摩耗していると、燃焼ガスや未燃焼ガスが燃焼室から潤滑油中に入いり易くなると思われます。カルシウム濃度がこのように高い場合、軸受メタルは比較的短時間で摩耗する事を当社の研究で判明していますが、本機は、稼働率が極めて低い非常用ディーゼル発電機であるため、稼働率の高い営業用ディーゼル発電機に比較し、メタル摩耗の進展も極めて小さいと思われます。念のため、メタル摩耗の進展予防策として、μm以下のカルシウムを濾過できる精密な濾過機で濾過を実施し、汚染度を正常にされることを推奨します。粘度の低下は、水分、全酸価、IRは良好の範囲にあるものの、粘度の低下が確認されました。低下が確認された粘度は、当社推奨の管理限界値内にあるものの新油値のmm/sに比較して-.％のmm/sに低下していることが確認されました。粘度低下の原因は、潤滑油中に混入した燃料油の影響などが考えられます。粘度が低下したままの運転は、軸受の油膜形成に影響が出たり、或いは、潤滑油槽内での異常燃焼の遠因となる事もありますので注意が必要です。定期的に分析を実施し、規定の粘度範囲内で使用されることを推奨します。粘度の低下が確認されました。粘度は当社推奨の管理限界値を超えていました。粘度はmm/sと新油値mm/sに比較して、粘度変化率は-.％で、当社推奨の管理限界値である±％を超えていました。水分は良好と判断します。水分はppmと当社推奨の管理限界値の以下であり、良好と判断します。全酸価は良好と判断します。全酸価はmgKOH/gと新油値mgKOH/gに比較して若干高いものの、IRの結果で油劣化の兆候を示すカルボン酸の吸収が確認されていないことから良好と判断します。IRは良好と判断します。IRの結果、油劣化の兆候を示すカルボン酸の吸収が確認されていないことから良好と判断します。計数汚染度は高い値を示していました。計数汚染度はNAS級以上でした。計数汚染度はNAS級以上でした。重量汚染度はmg/mlでした。重量汚染度はmg/mlでした。機器の潤滑状態SOAPによる油中金属濃度の結果、油の添加剤成分であるカルシウムが検出されました。SOAPによる油中金属濃度の結果、錫が検出されました。SOAPによる油中金属濃度の結果、錫、油の添加剤成分であるリン、亜鉛、カルシウム、外部から混入したと思われるケイ素、マグネシウム、ホウ素が検出されました。SOAPによる油中金属濃度の結果、油の添加剤成分であるカルシウムが比較的多く検出されました。SOAPによる油中金属濃度の結果、鉄、油の添加剤成分であるリン、亜鉛、カルシウム、外部から混入したと思われるナトリウムが検出されました。フェログラフィーの結果は良好です。異常摩耗の早期発見パラメータであるフェログラフィーのIs値がの乗とやや高いものの、摩耗粒子の形態観察の結果、μm以下の小径の鉄系摩耗粒子が支配的でした。SEM・XMAの結果、鉄、マンガンを含む粒子が比較的多く観察されました。SEM・XMAで粒子を詳細に観察した結果、フェログラフィーで観察されたμm以下の小径粒子の組成割合は、鉄、マンガンの割合が高い粒子が多く観察され、硫黄等の外部混入異物も検出されました。
報告№107-6588 報告№107-0506 | 分析№107-02904 分析№107-02970 | 107-02970 | 分析の結果、粘度を除く項目は良好でした。粘度が新油値mm/sに比較して+.％の.mm/sになっており、当社推奨の管理限界値である±％を僅かに超えていました。全酸価が新油値に比較して高い値を示していたことから、粘度が上昇した要因に劣化物の生成が考えられましたが、今回の分析結果からは劣化物の生成は確認されませんでした。このような場合、製造ロットにより粘度や全酸価が変動していることもありえます。この確認には、現在補給や更油で使用している新油の粘度と全酸価を確認することが必要です。確認が必要であれば新油をml程度ご提供下さい。尚、ガスタービンは、設備によっては精密な濾過システムを常設、稼働している場合があります。この場合、発生した摩耗粒子が除去され、異常な状態を正常と誤認してしまう場合があります。精密な濾過システムが設置されている場合は、情報をご提供ください。
報告№109-09136 報告№111-00313 | 分析№109-001160 分析№111-001469 | 111-001469 | 分析データが高濃度となる採油条件にも関わらず、分析データは全て良好の範囲にあることから、潤滑油および軸受は継続使用可能な状態にあると判断します。本試料油は、機器停止中に下部ドレンから採油されています。機器が停止している状態では、別紙油粒子の沈降の影響に示すように油槽内で撹拌がなくなり固形物が沈降するため、油中汚染度は高くなると推定されます。今後の採油は、極力運転中もしくは停止直後の油槽中層部から実施されることを推奨します。、は良好でした。
報告№109-09042 報告№109-09042 |  | 109-000472_473 | を示す粘度、水分、全酸価、IRの各データは、全て良好と判断します。濾過効率は油清浄機入口に比較して出口の粒子数が大きな値を示しており、濾過効率を求めることができませんでした。を示す粘度、水分、全酸価、IRの各データは良好です。油清浄機の濾過効率による油汚染度管理に関する考察油清浄機の濾過効率の指標であるβ値を確認するため、油清浄機の入口側と出口側の配管より採油を実施し、計数汚染度を実施しました。その結果を下表に示します。 ・ここで、 EMBEDExcel.Sheet.表に示す通り、油清浄機入口に比較して出口の粒子数が若干大きな値を示しており、濾過効率を求めることができませんでした。油清浄機の入口と出口の粒子数を比較し、濾過後の出口側の粒子数が多くなる現象が見られた場合、その原因として、油清浄機の濾過材の交換時期を迎えた採油配管の排油が十分ではなく、配管内に滞留していた錆などの汚染粒子が混入した状態で採油した採油試料が入れ替わった事などが考えられます。軸受の潤滑状態本機器は、油清浄機が設置されており、油中粒子数は常に除去されています。今回の分析では上述したとおり、入口側と出口側の汚染度データが逆転していたため油清浄機の濾過効率を求められず、定量的な評価はできませんでした。そこで、今回は油中の摩耗粒子の形態から摩耗状況を確認しています。油清浄機入口の油中の摩耗粒子を詳細に観察した結果、観察された摩耗粒子が僅かであったことから、潤滑状態は正常な状態にあると判断します。
報告№109-09136 | 分析№109-001160 | 113-002695 | 潤滑油は汚染度が高い値でした。～μmサイズの粒子数が多いことから潤滑油に添加されているモリブデンの影響で高い値となっている可能性が考えられますが、念のため汚染度の増加傾向を監視することが有効です。対象設備は継続使用可能な状態にあると判断します。但し、今後の摩耗推移を確認するためにも傾向監視を継続することが有効です。定期的な分析今後の切削摩耗、疲労摩耗の推移を監視するため、定期的な分析実施を推奨します。アンチモンとアルミニウムの使用箇所油中金属分析の結果から、アンチモンとアルミニウムが比較的高い濃度で検出されています。これらの金属のうち、アンチモンは一般に耐熱性を上げる目的で添加される事が多く、耐熱のゴムや樹脂のシールに使用されたり、或いは、アルミ合金の添加剤として使用されたりすることがあります。提供して頂いた図面を検討しましたが、これらの金属を使用する箇所を特定することができませんでした。但し、可能性としては、軸受のシール材に使用されている可能性も考えられ、この部分の摩耗もありえますので、念のためシール部の目視点検を推奨します。異常摩耗の早期発見のパラメータであるIs値はレベルと高い値でした。また、潤滑部の摩耗が認められたため、定期的に潤滑油分析を実施し、摩耗推移を監視することが有用と考えます。正常な摩耗粒子・潤滑状態が正常なマイルド摩耗により発生。切削粒子・異物や金属表面の微小突起による切削摩耗により発生。疲労摩耗粒子・繰返し応力による金属疲労で発生。大型化するとフレーキングの発生が懸念されます。切削粒子は、摩擦面が将来的に異常摩耗へ進展する可能性を示唆しているため、傾向監視が有用と思われます。詳細は、別紙傾向監視が必要な摩耗粒子をご覧ください。水分は良好です。計数汚染度計数汚染度はNAS級を上回っており、当社推奨の管理限界値を超えていました。～μmサイズの粒子数が多いことから潤滑油に添加されているモリブデンの影響で高い値となっている可能性が考えられますが、念のため汚染度の増加傾向を監視することが有効です。潤滑油の劣化状態粘度、酸価、IRの各データは良好です。
報告№109-09136 報告№112-00212 | 分析№109-001160 分析№112-000867 | 112-000867 | 分析の結果、ボールネジ軌道面では局部的に油膜切れが発生していると推定されます。フェログラフィー摩耗粒子および摩耗形態摩耗粒子で比較的多く観察された粒子および潤滑部で発生している摩耗形態は、潤滑状態が正常な場合に発生する摩耗粒子・マイルド摩耗でした。潤滑状態摩耗粒子の観察結果から総合的に判断した結果、μm以下の摩耗粒子が支配的であることから、軌道面では疲労摩耗が進展し、局部的にμm程度の凹み、いわゆるマイクロディンプルが発生していると推定され、潤滑状態がやや厳しい箇所があると判断します。
報告№104-0214 | 分析№104-01523 | 104-01523 | トライボ診断により、機器軸受の潤滑状態、潤滑油の劣化状態を診断することを目的としました。分析の結果、観察された摩耗粒子には、摩擦熱が高い場合に発生するフリクションポリマがやや多く観察されたものの、分析結果から求めた機器の潤滑状態、潤滑油の性状が共に良好である事から現在の潤滑状態は良好な潤滑状態にあると判断します。前回と今回の分析結果からメタルの摩耗速度を判断するため、下式で摩耗速度を求め、現時点における平均的な摩耗深さを求めたところ、摩耗の深さは軸受表面から.μmであることが推定されました。y＝×-x＋.・ここでy：平均的な摩耗深さx：運転時間本軸受がこの摩耗速度で、摩耗の限界に到達する時間、いわゆる限界使用時間を試算すると、軸受の表面粗さをsとした場合の余寿命は約万時間になると推定されます。このことから、潤滑状態は良好な状態にあることが確認されました。尚、潤滑状態は良好であるものの、摩擦熱が高い場合に発生したフリクションポリマがやや多く観察され、今後油膜切れによる摩耗の進行も懸念されるため、定期的にトライボ診断を実施し、摩耗の進行速度を監視することが必要と判断します。
|  | 100-00812 | 但し、IRの結果、IRチャートに示すとおり、新油では確認されない吸収がcm-、cm-、cm-に確認されており、異種油の混入があったものと考えられた。油名の再確認、又は、混入する可能性があるものの調査をお願いします。尚、油中汚染物の粒子数による計数汚染度法もバルブ類の動作障害を予防するためには、重要な項目であり、追加して実施されることを推奨する。
報告№109-09136 報告№112-00616 | 分析№109-001160 分析№112-002661 | 112-002661 | 減速機は継続使用可能な状態にあると判断します。但し、今後も摩耗の進行を傾向監視するため、以下の対策を推奨します。濾過および更油油中の汚染度が高いことから、観察された摩耗粒子や異物等がギヤ歯面および軌道面に噛み込み摩耗が進行することが懸念されるため、濾過および更油を推奨します。定期的な分析切削摩耗の進行を監視するため、定期的に分析を実施し、分析データによる摩耗の進行状況を確認することを推奨します。はフェログラフィーおよびSOAP／D-SOAPの結果から総合的に判断した結果、傾向管理が必要な状態にあると考えられます。フェログラフィー【定量分析：Is値】Is値は異常摩耗の早期発見パラメータのつで、摩耗粒子を定量化するために用います。Is値は前回に比較しての乗から乗と良好の範囲にあり、低い値でした。フェログラフィー【定性分析：摩耗粒子および摩耗形態観察】分析結果から比較的多く観察された粒子は、以下の通りでした。正常な摩耗粒子・潤滑状態が正常なマイルド摩耗により発生。切削粒子・異物や金属表面の微小突起による切削摩耗により発生。観察された摩耗粒子の中でも切削粒子は、注意が必要です。減速機で切削摩耗が発生した場合、減速機内部で使用されている転がり軸受が切削摩耗により生じた軌道面の損傷が起点となって、寿命が分の程度に低下することがあることから、切削摩耗には十分注意する必要があります。切削摩耗の発生原因となる混入異物が残留している場合、この異物により切削摩耗が継続して発生する可能性があります。Iカップリング発光分光分析【SOAP／D-SOAP】検出された金属元素から発生箇所を推定すると、以下の通りでした。鉄、ニッケル、錫・ギヤ、軸受等リン・添加剤カルシウム、アルミニウム、ナトリウム・外部混入異物計数汚染度は、前回に比較してNAS級以上からNAS級にランク低下しているものの、当社推奨の管理限界値に到達していました。フィルタ表面の異物観察で金属片、鉄錆、砂等が観察されたことから、汚染度が高い要因は、摩耗と外部混入異物の影響と思われます。分析結果計数汚染度は当社推奨の管理限界値に到達していました。計数汚染度計数汚染度はNAS級と当社推奨の管理限界値のNAS級に到達していました。重量汚染度は.mg/mlでした。摩耗粒子の形態観察の結果、潤滑状態が正常な場合に発生する摩耗粒子、異物の噛み込みや金属表面の微小突起により発生する切削粒子が比較的多く観察されました。SOAPSOAPの結果、摩耗により発生する鉄が検出されました。D-SOAPD-SOAPの結果、摩耗により発生する鉄が検出されました。フェログラフィー異常摩耗の早期発見パラメータであるフェログラフィーのIs値がの乗と良好の範囲にあるものの、摩耗粒子の形態観察の結果、潤滑状態が正常な場合に発生する摩耗粒子、異物の噛み込みや金属表面の微小突起により発生する切削粒子が比較的多く観察されました。
報告№109-09514 報告№109-09514 | 分析№109-003216 分析№109-003216 | 109-003216 | ・摩耗状態油中金属分析の結果、潤滑油中からは亜鉛、ケイ素が検出されました。検出されたこれらの元素は、粒子の観察結果から外部から混入したと思われる鉄錆、砂等であることが分かりました。観察された摩耗粒子の材質と形態を、SEM・XMAで詳細に観察した結果、鉄、亜鉛、硫黄、カルシウムを含む粒子が多いことから、摩耗粒子の発生箇所は外部混入異物であると推定されます。異常摩耗の早期発見パラメータであるフェログラフィーのIs値がの乗と良好の範囲にあり、且つ、転がり軸受寿命の指標としている摩耗粒子が観察されなかったことから、フレーキングは発生していないと判断できます。・汚染度汚染粒子数はNAS級以上と当社推奨の管理限界値を超えていました。汚染度が高い要因は、外部混入異物の影響と思われます。・粘度、全酸価、酸化安定度、有機物・有機化合物の各データは良好でした。潤滑油および軸受は継続使用可能な状態にあると判断できますが、以下の対策を推奨します。今後、観察された異物が軸受軌道面に噛み込み摩耗が進行することが懸念されるため、濾過を推奨します。特性低下特性低下に係るパラメータの分析結果は良好と判断します。粘度粘度はmm/sと新油値mm/sに対する粘度変化率は+.％で、当社推奨の管理限界値である±％以内にあり、良好と判断します。全酸価添加タービン油については、当社では管理限界値を設定しておらず、新油分析値との比較及び他の分析項目の結果より全酸価の状態判断を行います。その結果、全酸価は.mgKOH/gと新油値.mgKOH/gに比較して若干高くなっていますが、IRチャートに示すように劣化の兆候として現れるカルボン酸などの有機物・有機化合物の発生が確認されていないことから、異常のない値と判断します。酸化安定度酸化安定度はminであり、当社推奨の管理限界値のmin以上であることから、良好と判断します。有機物・有機化合物有機物・有機化合物は、IRチャートによる新油分析値との比較の結果、cm-付近に劣化の兆候を示すカルボン酸の吸収が確認されていないことから、良好と判断します。汚染粒子数は当社推奨の管理限界値に到達していました。水分はppmであり、当社推奨の管理限界値の以下であることから、良好と判断します。汚染粒子数はNAS級以上であり、当社推奨の管理限界値のNAS級を超えていました。汚染度物重量は.mg/mlであり、当社推奨の管理限界値のmg/ml以内であることから、良好と判断します。摩耗フェログラフィーによる摩耗粒子の観察の結果、外部から混入したと思われる鉄錆、砂等が比較的多く観察されました。異常摩耗の早期発見パラメータであるフェログラフィーのIs値がの乗と当社基準値と比較して良好の範囲にあるものの、摩耗粒子の形態観察の結果、外部から混入したと思われる鉄錆、砂等が比較的多く観察されました。電子顕微鏡写真・X線マイクロアナライザー摩耗粒子診断で観察された粒子を電子顕微鏡写真・X線マイクロアナライザーで詳細に観察した結果、鉄、亜鉛、硫黄、カルシウムを含む粒子が観察されました。金属濃度SOAP法により金属濃度を測定した結果、外部から混入したと思われる亜鉛、バリウム、ケイ素が僅かに検出されましたが、良好と判断します。金属濃度酸溶解法により金属濃度を測定した結果、鉛、外部から混入したと思われる亜鉛、カルシウム、バリウムが僅かに検出されましたが、良好と判断します。
報告№107-6016 報告№107-6525 | 分析№107-00830 分析№107-00775 | 107-00775 | 精点Aを実施した結果、摩耗粒子形態観察で金属接触が厳しい場合に発生するシビア粒子、金属接触が厳しく、摩擦熱が高い場合に発生する球状粒子がやや多く観察されました。観察された摩耗粒子の中で球状粒子は、異常の兆候を示す形態のパラメータで、この摩耗粒子が発生する場合、潤滑状態に注意が必要です。球状粒子の発生原因は、一般に、溶接工事、溶接作業などによる溶接スパッタの混入、電食による発生、厳しい金属接触による摩耗、が考えられます。発生原因が、の溶接スパッタの混入であれば、今後増加しないと思われますが、が考えられる場合は、原因を取り除かなければ球状粒子は増加すると考えられます。以上のことからヶ月以内に精点Bを実施し、この球状粒子の増加の有無を確認し、球状粒子の発生原因を確認することを推奨します。尚、を示す粘度、水分、全酸価、IR、RBOTの各データは良好の範囲にあり、継続使用可能と判断します。
報告№108-0227 報告№110-00649 | 分析№108-01664 分析№110-002988 | 110-002988 | Iカップリング発光分光分析供試のタービン油をSOAP／D－SOAPで分析した結果、鉄、鉛、銅、アンチモン、錫、亜鉛、カルシウム、ケイ素、ナトリウムが検出されました。これらの検出された金属元素から発生箇所を推定すると鉄、鉛、銅、アンチモン、錫、亜鉛・軸受等カルシウム、ケイ素、ナトリウム・外部混入異物であると思われます。メタルの摩耗深さ分析結果から軸受メタルの摩耗体積および摩耗深さを求めました。計算はSOAPの結果で得られている錫濃度ppmと油量Lから計算しました。その結果、メタル表面の平均的な摩耗深さは.μmとなり、メタルの表面粗さを軸受表面の一般的な粗さであるsと仮定すると、摩耗により鏡面になっている箇所が発生していると推定されます。また、今回の計算結果は更油から今回の採油までの期間に摩耗したことになりますので、少なくともこれ以上の摩耗が進行していると考えられます。フェログラフィー異常摩耗の早期発見パラメータとして摩耗粒子を定量化して評価するフェログラフィーのIs値は、潤滑状態が良好なのマイナス乗でした。摩耗粒子の形態で比較的多く観察された粒子は、金属潤滑部が油膜切れを起して発生する鉄系シビア粒子と銅系シビア粒子、摩擦熱が高い場合に発生する黒錆でした。このような摩耗粒子が観察された場合には、潤滑部で発生している摩耗は、やや厳しい摩耗形態の凝着摩耗であることが分かります。このフェログラフィーの結果では、Is値が正常な領域にあるにもかかわらず、やや厳しい摩耗があり、且つ、SOAPで錫がppm検出されていることから、摩耗粒子がμm未満の微細な粒子であることと、更油からあまり時間が経過していない場合が考えられます。計数汚染度、重量汚染度の各データは良好でした。粘度、水分、全酸価、IRの各データは良好でした。潤滑油は継続使用可能と判断します。一方、本軸受は摺動面に鏡面になった部分が発生し、油膜が保持され難い状況にあり、特に起動や停止時には焼付き現象が発生しやすい状況と思われます。可能であれば、開放点検を実施し、軸受摺動面の状態を確認されることを推奨します。なお、開放点検ができない場合は、短周期で分析を実施し、摩耗の進行状況を確認するとともに、運転中の軸受温度の変化に注意して管理されることを推奨します。なお、本分析結果の解析をさらに進めて、現在の摩耗状況を推定しますので、前回の更油日時およびメタル交換日時、更油から稼働時間およびメタル交換からの稼働時間の情報をご提供下さい。
報告№104-0190 報告№104-8038 | 分析№104-01395 分析№104-01487 | 104-01487 | 精点Aを実施した結果、摩耗は安定していると判断します。但し、前回同様に摩擦熱が高い場合に発生するフリクションポリマがやや多く見られており、今後油劣化の進行が懸念されます。念のため、ヶ月後に精点Aを実施し、油の劣化状況を確認されることを推奨します。これらのことは、前回に比較して、計数汚染度は等級に変化はなく、SOAP／D-SOAPの鉄及び錫濃度に大きな変化がなく、異常摩耗の早期発見パラメータであるフェログラフィーのIs値が、と良好の範囲にあること摩耗粒子の形態観察の結果から、前回同様にフリクションポリマが観察されたこと以上のことから判断しました。
報告№109-09136 | 分析№109-001160 | 113-001743-1745_date131226 | 対象設備は継続使用可能な状態にあると判断します。但し、将来的な摩耗進行の有無を確認するためにも傾向監視を継続することが有効です。尚、対象設備から計回採油し分析していますが、採油箇所が同じで採油直前の運転時間も同程度であることから、図に示すように試料に大きな差は見られませんでした。図SOAP-Tおよび採油直前の運転時間定期的な分析今後懸念される切削摩耗、凝着摩耗、疲労摩耗の進行を監視するため、定期的に分析を実施することを推奨します。新油との比較による評価を示す粘度、酸価のデータは新油データを基準として評価しています。今回は油名が不明であり新油データとの比較による良否の評価ができませんでしたが、今後分析を実施する場合は、使用している新油を同時に分析することをご検討下さい。はフェログラフィーおよびSOAP-Tの結果から総合的に判断した結果、継続使用は可能ですが、機器の機能を保持するためにも傾向管理が有用と考えます。フェログラフィー【定量分析：Is値】Is値は異常摩耗の早期発見パラメータのつで、摩耗程度を定量化するために用います。Is値はの～乗でした。直近の採油である回目のIs値はの乗であることから、潤滑状態はやや厳しいと考えられます。フェログラフィー【定性分析：摩耗粒子および摩耗形態観察】分析結果から観察された代表的な粒子は、以下の通りでした。正常な摩耗粒子・潤滑状態が正常なマイルド摩耗により発生。切削粒子・異物や金属表面の微小突起による切削摩耗により発生。シビア粒子・潤滑状態がやや厳しい凝着摩耗により発生。金属潤滑部が局部的に油膜切れを起していると考えられます。疲労摩耗粒子・繰返し応力を受けて発生。観察された摩耗粒子の中でも切削粒子シビア粒子は、将来的な異常摩耗の進行に繋がる可能性を示唆しているため、傾向監視が必要と思われます。詳細は、別紙傾向監視が必要な摩耗粒子をご覧ください。Iカップリング発光分光分析【SOAP-T】検出された金属元素から発生箇所を推定すると、以下の通りでした。鉄、鉛、銅、錫、亜鉛・ギヤ、軸受等リン、亜鉛・添加剤カルシウム、ケイ素、ナトリウム、マグネシウム・外部混入異物鉛を使用した箇所の溶出・摩耗SOAP-Tで鉛が桁オーダーで検出されていることから、鉛を使用した箇所の溶出・摩耗が発生している可能性があります。今後、別紙鉱油の酸化に対する金属触媒の影響に示すように濃度の増加に伴い酸化速度が速まる可能性があります。粘度粘度は回目採油が.mm/s、回目採油が.mm/sでした。油名が不明であることから評価できませんが、仮に本試料油の新油が.mm/sであるとすると、粘度変化率は-％で、当社推奨の管理限界値である±％以内になります。水分は回目採油がppm、回目採油がppmと、良好でした。酸価は回目採油が.mgKOH/g、回目採油が.mgKOH/gでした。
報告№109-09136 報告№111-00736 | 分析№109-001160 分析№111-003754 | 111-003754 | 潤滑油は継続使用可能な状態にあると判断します。粘度、全酸価、IR、RBOTの各データは良好でした。尚、別紙RBOTの減少傾向から油の余寿命を求めた結果、本試料は直近の更油から起算して稼働日数が年月まで使用可能であることが分かります。水分は良好でした。
報告№109-09136 報告№111-00671 | 分析№109-001160 分析№111-003387 | 111-003387 | 軸受は継続使用可能な状態にあると判断します。前回に比較してSOAP／D－SOAPの結果で、鉄濃度に変化はなく、異常摩耗の早期発見パラメータであるフェログラフィーのIs値がのマイナス乗と良好でした。前回に比較して計数汚染度はNAS級からNAS級にランク減少し、良好でした。分析結果は良好と判断します。計数汚染度計数汚染度はNAS級と当社推奨の管理限界値のNAS級以内にあり、良好と判断します。重量汚染度は.mg/mlと当社推奨の管理限界値のmg/ml以内にあり、良好と判断します。は正常と判断します。SOAPSOAPの結果、油の添加剤成分であるリンが検出されました。摩耗により発生する鉄は検出されていないことから、良好と判断します。D－SOAPD－SOAPの結果、摩耗により発生する鉄は検出されていないことから、良好と判断します。フェログラフィー異常摩耗の早期発見パラメータであるフェログラフィーのIs値がのマイナス乗と良好の範囲にあり、潤滑状態は正常と判断します。
報告№108-6549 報告№108-6549 | 分析№108-02771 分析№108-02771 | 108-02771 | 今回の採油は、対象設備の停止中に給油口から実施しているため、油循環中に採油した場合に比較し、油中粒子の沈降の影響を受け、分析データが低濃度に出る可能性があります。そのため、考察はこれらの状況を踏まえて検討します。分析の結果、全てのデータが管理推奨値内にあることが分かり、本試料油及び、機器類は今後も継続して使用することが可能であると判断できました。観察された摩耗粒子の主な形態は、金属同士の接触により生じる凝着摩耗と呼ばれる摩耗形態ですが、発生粒子サイズからみて、その接触は表面層のごく一部に留まっていると推定されます。このような摩耗粒子が観察された場合の発生箇所は、当社のこれまでの経験では、油圧ポンプ内部や油圧シリンダ内部であると判断しますが、この摩耗形態が観察された場合、油圧システムの稼動時間、ならびに回数が多いと摩耗が進行し、摩耗粒子がバルブに噛み込んで動作障害を引き起こしたり、或いは、フィルタおよびストレーナなどに目詰まりが発生することがあります。今回の採油は、機器停止中に実施されていため、汚染度の結果が低目に出ている可能性があり、異常な潤滑状態で発生する大型の摩耗粒子が捕捉されていない可能性が考えられ、分析結果が油圧システムの汚染度を代表するものになっていないと思われます。採油は、粒子の沈降の影響を少なくすることが重要であり、そのため油中粒子が均一な分散状態で実施することが最良であり、可能であればシステムの運転中に採油を実施し、今回の結果と比較して今後の対応を判断されることを推奨します。は良好と判断します。粘度は良好と判断します。粘度はmm/sと新油値mm/sに比較して、粘度変化率は+.％で、当社推奨の管理限界値である±％以内にあり、良好と判断します。水分は良好と判断します。水分はppmと当社推奨の管理限界値の以下であり、良好と判断します。全酸価は良好と判断します。全酸価は.mgKOH/gと新油値.mgKOH/g以内にあり、良好と判断します。IRの結果、良好と判断します。IRの結果、油劣化の兆候を示すカルボン酸の吸収が確認されていないことから、良好と判断します。計数汚染度はやや高い値となっています。計数汚染度はやや高い値となっています。計数汚染度はNAS級と当社推奨の管理限界値のNAS級以内にあるものの、やや高い値となっています。重量汚染度は良好と判断します。重量汚染度は.mg/mlと当社推奨の管理限界値のmg/ml以内にあり、良好と判断します。粒度分布は測定不能です。粒度分布は、適正な散乱強度がえられず正確な測定ができません。機器の潤滑状態機器の潤滑状態は正常と判断します。SOAPによる油中金属濃度の結果、良好です。SOAPの結果、油の添加剤成分であるリン、亜鉛が検出されています。SOAPによる油中金属濃度の結果、良好です。D－SOAPの結果、鉄、油の添加剤成分であるリン、亜鉛、外部から混入したと思われるカルシウムが検出されています。摩耗粒子診断の結果は良好です。異常摩耗の早期発見パラメータであるIs値がの乗と良好の範囲にあり、潤滑状態は正常と判断します。SEM・XMAの結果、鉄、マンガンを含む粒子が観察されています。摩耗粒子診断で観察された粒子をSEM・XMAで詳細に観察した結果、鉄、マンガンを含む粒子が観察されています。
報告№108-5107 報告№108-5107 | 分析№108-03315 分析№108-03315 | 108-03315 | 今回の採油は、主機停止中に実施しているため、粒子沈降の影響を考慮する必要があります。粒子の沈降は、採油時の油温や粒子サイズにより相違があります。例えば、μmの鉄系摩耗粒子であれば、油温がで時間に時間にm、の油温では.m程度となります。このように、油温とサイズにより沈降速度は変化しますので、採油は極力この影響を少なくして実施することが重要で、油中粒子が均一な分散状態で実施するのが最良です。精点Aを実施し、前回データと照合した結果、油中粒子の減少が確認されています。油中粒子の分析油中の粒子濃度は、油膜破断による発生や、油槽内などでの沈降が均衡したところで一定、いわゆる平衡状態になりますが、このバランスが崩れると増加する場合と減少する場合とに分かれます。増加した場合は、発生と減少の均衡が崩れ、摩耗の発生や外部混入が始まったことを示し、またこれとは反対に、減少した場合は発生量が減少しているか、或いは、減少量が大きくなっていることを示し、特に減少は、汚染状態や潤滑状態が良好であることを示唆しています。本軸受では、油中の粒子が減少する要因となるフィルタ類は設置されておらず、濾過による減少は考えられませんので、油中の摩耗粒子が減少したのは、油槽内部での沈降があったためと考えられます。今回は、粒子の減少が確認されていますが、停止中の採油であるため、良好な潤滑状態が継続していたのか、摩耗は発生しているが採油時に沈降してサンプリングされなかったのかを判別することができません。可能であれば、主機運転中または停止直後に再度採油を実施し、摩耗の進行状況を再確認することを推奨します。これらのことは、前回に比較して、計数汚染度はランク減少し、SOAP／D-SOAPの鉄および錫濃度に変化はないこと異常摩耗の早期発見パラメータであるフェログラフィーのIs値がのマイナス乗と良好好の範囲にあること以上のことから判断しています。潤滑油の基本特性潤滑油の基本特性は、良好の範囲にあることから継続使用可能と判断します。
報告№109-09136 報告№110-00485 | 分析№109-001160 分析№110-002171 | 110-002171 | は、油の粘度、油中のスラッジの発生量を判断パラメータに、粘度、全酸価、IR、RBOTで評価します。分析の結果、油の粘性を示す粘度は、新油値のmm/sに比較して粘度変化率が+％のmm/sとほぼ変化はなく、また油中のスラッジの発生量を示す全酸価は、新油値の.mgKOH/gと同じ.mgKOH/gで変化が見られず劣化は確認されなかった。さらにはIRの結果でも油が劣化した場合に発生するカルボン酸の発生も確認されず、酸化防止剤の残存量を示すRBOTは、限界値minに比較して、十分に残量があるminであった以上のことから、潤滑油の劣化は確認されませんでした。但し、IRの結果、新油のIRスペクトルと一致しない箇所が確認されたことから、異種油の混入または油名の誤りなどが考えられます。なお、使用油の使用期間または使用時間が不明であったため、ご要求の油の余寿命に関する検討は行えませんでした。可能であれば、これらの情報をご提供下さい。汚染度油中の水分を計測した結果、水分は.ppmと新油と同等であり、継続使用可能な状態にあることが確認されました。潤滑油は継続使用可能な状態にあります。ただし、油名の確認が必要ですので以下の対策が必要です。IRの結果から異種油の混入または油名の誤りの可能性がありますので、使用油名を再度ご確認下さい。
報告№106-0330 報告№106-0330 | 分析№106-01735・1736 分析№106-01735・1736 | 106-01735_1736 | 経緯月日の巡視中に＃G発電機軸受オイルリングの回転にムラがあることを確認し、一時的にオイルリングが停止しているのを確認した。そのため、緊急修理を行った。一方、＃Gも同様にオイルリングの回転にムラがあり、軸受の潤滑油を採油したところ、黒化していた。そのため、＃G同様に緊急修理を行った。目的トライボ診断を実施し、、汚染度、潤滑状態を確認する。黒化原因を確認する。考察中層部・底部分析の結果、中層部・底部共にSOAP／D－SOAPの結果で軸受メタルの主成分である錫が検出されました。更に底部では、錫の他に鉄、銅が多く検出されたことから、これらの主成分は、主軸及び軸受の台金指示部、オイルリング、軸受メタルが摩耗したものであると推定されました。中層部はNAS級と清浄であるものの、底部はNAS級以上と汚染されていました。今回は主機停止中に採油を実施しており、油中の粒子は沈降していると思われるため、底部の汚染度が高かったものと考えられました。フェログラフィーの結果、中層部では異常な摩耗粒子は観察されていないものの、底部ではホワイトメタル、樹脂が多く観察されたことから、軸受摺動面は潤滑状態が厳しい状態にあったものと考えられました。潤滑油の黒化原因潤滑油が黒化する原因は以下の三つが考えられます。摩耗粒子の増加油の劣化汚染粒子の混入これらの推定される原因を分析結果から確認しました。その結果、主軸及び軸受の台金指示部、軸受メタルやオイルリングの摩耗により発生した摩耗粒子、外部混入異物によることが確認されました。これらの分析結果から、潤滑油が黒化した原因は、の摩耗粒子の増加によるものと考えられました。これらのことは、中層部はNAS級と清浄であるものの、底部はNAS級以上と汚染されていたこと底部で摩耗粒子形態観察の結果、ホワイトメタル、樹脂が多く観察されたこと中層部のSOAP／D－SOAPで錫、底部のSOAP／D－SOAPで鉄、銅、錫が多く検出されたこと潤滑を示す粘度、水分、全酸価、IRの各データが良好の範囲にあり、潤滑油の劣化が認められなかったこと以上のことから判断しました。尚、軸受メタルの摩耗程度を評価する必要がありますので、次回分析時には、メタルサイズ、回転数をお知らせください。
報告№107-0366 報告№110-00761 | 分析№107-01900 分析№110-003624 | 110-003624 | 濾過前の試料油を分析した結果、前回に比較して水分がppmからppmに増加し、やや不良領域にありました。摩耗粒子の形態観察で外部から混入したと思われる砂や内部発生または外部混入よる鉄錆等の異物が観察されました。計数汚染度は前回のNAS級から、今回D級に約年ヶ月でランク増加していました。・水分の増加今後の水分が増加することにより腐食摩耗に進展することが懸念されます。・汚染度の増加フィルタ表面の異物観察で鉄錆、砂等が観察されたため、汚染度が増加した要因は、摩耗による粒子の増加ではなく、軸受摺動部以外で発生した鉄錆や混入異物によるものと考えられます。これらの障害発生に対する弊害を勘案の上、水分除去および濾過を推奨します。また、水分の混入経路を特定しなければ、再び水分の混入が継続する可能性がありますので、水分の混入経路を特定されることを併せて推奨します。
報告№108-5028 報告№108-5028 | 分析№108-00935 分析№108-00935 | 108-00935 | トライボ診断の結果、泡立ち試験を除く項目は良好でした。泡立ち試験の結果は、一般的には消泡性能が低くいと判断できる値の-ですが、新油値の-と同レベルにあったため、良好と判断します。一方、摩耗粒子の形態観察で外部から混入したと思われる鉄錆、砂等が観察されたものの、潤滑状態指数はのマイナス乗と濾過設備のない機器であれば正常な潤滑状態にあると判断できる状況でした。但し、ギヤボックスの油系統にはインラインフィルタとオフラインフィルタがあり、μmサイズ以上の粒子の大部分は捕捉され、異常な摩耗状態が発生したとしても正常な潤滑状態にあると誤認してしまう可能性があります。フィルタの捕捉の影響による誤認を避けるため、今後の診断に当たっては、これまでの採油箇所に加え、インラインフィルタやオフラインフィルタの捕捉物も分析し、その結果から潤滑状態を評価することを推奨します。尚、フィルタ捕捉物の分析を実施する際には、フィルタ流量、フィルタ使用時間などの追加情報が必要です。是非ご提供下さい。泡立ち試験の結果、消泡性能が低いと判断できる値であるものの、新油と同レベルにありました。粘度は良好。粘度は.mm/sと新油値.mm/sに比較して、粘度変化率は-.％で、当社推奨の管理限界値である±％以内にあり、良好と判断する。粘度はmm/sでした。粘度はmm/sでした。粘度指数はでした。粘度指数はでした。泡立ち試験は-でした。泡立ち試験は-と新油と同レベルにあり、消泡性能が新油と同レベルにあることが確認されました。水分は良好。水分はppmと当社推奨の管理限界値の以下であり、良好と判断します。全酸価は良好。全酸価は.mgKOH/gと新油値.mgKOH/gに比較して高いものの、IRの結果で、劣化の兆候が確認されなかったことから、良好と判断します。機器の潤滑状態精密な濾過設備がない機器であれば、潤滑状態指数は正常の範囲にあると判断します。潤滑状態指数は正常の範囲にあると判断します。異常摩耗の早期発見パラメータである潤滑状態指数がのマイナス乗と、精密な濾過設備がない機器であれば、潤滑状態指数は正常の範囲にあると判断します。
報告№106-6023 報告№106-0079 | 分析№106-00388 分析№106-00427 | 106-00427 | 計装用空気圧縮機について分解点検を実施したところ、油の汚染が確認された。油の汚染原因として、どの機械要素の摩耗によるものなのかを確認する。分析の結果、計数汚染度がNAS級とやや高く、若干汚染されていることが確認された。この汚染は、異常摩耗の早期発見パラメータのIs値がの乗と高かったことと、摩耗粒子の形態観察の結果で異物の噛み込みにより発生する切削粒子や、金属接触が厳しい場合に発生するシビア粒子が観察されたことに加え、SOAP／D－SOAPで鉄が多く検出され、又、SEMおよびXMAで鉄を含む粒子と錫を含む粒子も確認されたことから、シリンダとピストンリングおよびクランクメタルとクランク摺動面から発生した摩耗粒子によるものと考えられた。摩耗の形態は、硬い異物の噛み込みより発生した切削摩耗と油膜切れにより発生した凝着摩耗であった。今回観察された摩耗形態は、摩耗進行速度が速く注意が必要である。今後、更に摩耗が進行する場合があるため、定期的にトライボ診断を実施し、摩耗の進行状況を確認することを推奨する。診断の実施周期は、本機の場合時間以上経過すればいつでも可能な状態になるため、これを参考に採油周期を検討されることを併せて推奨する。尚、を示す粘度、水分、全酸価、IRの各データが良好であることから、本試料油は継続使用可能と判断する。
報告№109-09136 報告№109-09546 | 分析№109-001160 分析№109-003381 | 109-003381 | 分析の結果、IRとRBOTを除く項目は良好でした。RBOTがminと新油値のminに比較してmin減少し、IRの結果、新油で確認されているcm-付近のピークが使用油では確認されませんでした。結論IRおよびRBOTの結果から、以下の可能性が考えられました。油名の相違異種油の混入添加剤の消耗原因がの油名の相違、ないしの異種油の混入であった場合、適正な油種に交換されることを推奨します。原因がのいずれでもなくの添加剤の消耗であった場合、常時、～程度の温度を受けて短期間で酸化防止剤が消耗する環境が内在している可能性が考えられます。このような環境がある場合は、使用条件にあった油種への変更が必要ですので最適油種の選定を検討して下さい。
|  | 113-001155 | 粘度、IR、SOAP-Tの結果で新油と一致しないデータが確認されたことから、異種油の混入または油名の誤りが考えられるため、に示す対策を推奨します。軸受は継続使用可能であるため、分解点検の必要はないと判断します。但し、将来的な摩耗進行の有無を確認するためにも傾向監視を継続することが有効です。異種油の混入、油名の確認および、場合によっては更油分析データから新油と一致しないデータが確認されたことから、異種油の混入または油名が違っている可能性があります。油は設備の条件にあった適正な性能のものを使用することが重要であるため、異種油の混入の有無、油名を再確認することを推奨します。再確認し、現在使用している油が設備の条件に不適正であると判明した場合は、更油を推奨します。定期的なトライボ診断実施定期的な分析を実施することにより、データの変化から異常の兆候を早期に発見することが可能となります。今後懸念される疲労摩耗、凝着摩耗の進行を監視するため、定期的なトライボ診断の実施を推奨します。粘度およびIRで新油と一致しないデータが確認されたことから、異種油の混入または油名の誤りが考えられます。粘度粘度は、.mm/sと新油値のmm/sに比較して粘度変化率が+.％となっており、当社推奨の管理限界値である±％を超えていました。異種油の混入または油名の誤りが考えられます。適正な粘度範囲より高粘度の油を使用した場合、粘性抵抗が増大することにより、油温が上昇して、油劣化の進行に繋がることが懸念されます。水分は.ppmと当社推奨の管理限界値以下にあり、良好と判断します。酸価・IR酸価劣化の進行度は、酸価およびIRの結果から総合的に判断します。酸価は、.mgKOH/gと新油値以下にあり、IRの結果で油劣化の兆候を示すカルボン酸の吸収が確認されていないことから、油は劣化していないと判断します。但し、IRの結果、新油のIRスペクトルと一致しない箇所が確認されました。異種油の混入、または油名の誤りなどが考えられます。は良好でした。計数汚染度計数汚染度はNAS級と当社推奨の管理限界値NAS級以下であり、良好でした。重量汚染度は.mg/mlと当社推奨の管理限界値mg/ml以下であり、良好でした。光学顕微鏡写真重量汚染度で濾過したフィルタ表面上の夾雑物を光学顕微鏡で観察した結果、鉄錆、砂等が観察されました。はフェログラフィーおよびSOAP-Tの結果から総合的に判断した結果、継続使用は可能ですが、今後の機器の機能を確認するためにも傾向管理が有用と考えます。フェログラフィー【定量分析：Is値】Is値は異常摩耗の早期発見パラメータのつで、摩耗粒子を定量化するために用います。今回のIs値は、の乗とやや高い値でした。フェログラフィー【定性分析：摩耗粒子および摩耗形態観察】分析結果から観察された代表的な粒子は、以下の通りでした。疲労摩耗粒子・繰返し応力を受けて発生。黒錆・潤滑状態がやや厳しい凝着摩耗により発生。金属接触が厳しく、且つ、高い摩擦熱が発生していると考えられます。フリクションポリマ・フリクションポリマ・局部的に高圧・高温となる場合に発生。観察された摩耗粒子の中でも黒錆は、将来的な摩耗の進行に繋がる可能性を示唆しているため、傾向監視が必要と思われます。黒錆は、凝着摩耗に分類されます。この摩耗粒子は、油膜切れによる摺動面での金属同士の接触時に起こる高い摩擦熱によって鉄が酸化され発生します。この状態が継続した場合、摺動面で焼付が発生し、設備の損傷に至る場合があります。Iカップリング発光分光分析【SOAP-T】検出された金属元素から発生箇所を推定すると、以下の通りでした。鉄、銅、錫、亜鉛・軸受等リン・添加剤カルシウム、アルミニウム、ナトリウム・外部混入異物SOAP-Tの結果、ご提供頂いた新油シェルモーリナSBで添加剤のリンがppm検出されていますが、本試料油からはリンがppmと低い値で検出されました。このことから、異種油の混入、または油名の誤りなどが考えられます。
報告№109-09136 報告№112-00630 | 分析№109-001160 分析№112-002770 | 112-002770 | 分析の結果、グリースおよび対象設備は継続使用可能な状態にあると判断します。但し、今後も摩耗の進行を傾向監視するため、以下の対策を推奨します。定期的な分析今後懸念される凝着摩耗の進行を監視するため、定期的に分析を実施することを推奨します。新グリースとの比較による評価グリースの物理的性状を示すちょう度、滴点のデータは新グリースデータを基準として評価しています。今回は油名が不明であったため判断できませんでしたが、今後評価する場合は、使用している新グリースを同時に分析することをご検討下さい。はフェログラフィーおよびD-SOAPの結果から総合的に判断した結果、傾向管理が必要な状態にあると考えられます。フェログラフィー【定性分析：摩耗粒子および摩耗形態観察】分析結果から比較的多く観察された粒子は、以下の通りでした。正常な摩耗粒子・潤滑状態が正常なマイルド摩耗により発生。シビア粒子・潤滑状態がやや厳しい凝着摩耗により発生。金属潤滑部が局部的に油膜切れを起していると考えられます。黒錆・潤滑状態がやや厳しい凝着摩耗により発生。金属接触が厳しく、且つ、高い摩擦熱が発生していると考えられます。Iカップリング発光分光分析【D-SOAP】検出された金属元素から発生箇所を推定すると、以下の通りでした。鉄、鉛・ボールネジ等リン、亜鉛、カルシウム、アルミニウム、ナトリウム、マグネシウム、モリブデン・添加剤、増ちょう剤グリースの物理的性状酸価、IRの各データは良好でした。ちょう度ちょう度は、でした。今回の値は、JISのグレードでは№に分類され、軟らかいグリースでした。滴点滴点は、でした。酸価は、.mgKOH/gでした。IRの結果、油劣化の兆候を示すカルボン酸の吸収が確認されていないことから、良好と判断します。IRIRの結果、油劣化の兆候を示すカルボン酸の吸収が確認されていないことから、良好と判断します。
報告№108-5071 報告№111-00151 | 分析№108-02721 分析№111-000768 | 111-000768 | 潤滑油は継続続使用可能な状態にあるものの、今後は障害予防を目的に以下の対策を推奨します。追加分析消泡性能が低下した場合、ギヤ歯面での油膜形成に影響が出て摩耗の発生が進展することがあります。今後は消泡性能低下の影響により摩耗が進展する可能性がありますので、フェログラフィーおよびSOAP-Tを追加して摩耗状況を確認することを推奨します。分析結果泡立ち試験の結果、消泡性能が低下していることが確認されました。粘度粘度はmm/sと新油値mm/sに比較して、粘度変化率は-％で、当社推奨の管理限界値である±％以内にあり、良好と判断します。泡立ち試験泡立ち試験は-と新油に比較して高い値でした。水分はppmと当社推奨の管理限界値の以下であり、良好と判断します。全酸価全酸価は.mgKOH/gと新油値.mgKOH/gに比較して高いものの、IRの結果で油劣化の兆候を示すカルボン酸の吸収が確認されていないことから、良好と判断します。
報告№106-0227 報告№107-0035 | 分析№106-01279 分析№107-00148 | 107-00148 | 濾過前の試料油を分析した結果、粘度がmm/sと新油のmm/sに比較して、粘度変化率は+％で、やや不良領域にありました。現在、ISOVGからISOVGに移行しているため異常ではなく、本試料油は継続使用可能と判断します。
報告№108-0204 報告№108-6537 | 分析№108-01503 分析№108-01682 | 108-01682 | 今回の採油は、機器停止中にハンドホールから実施しているため、油循環中に採油した場合に比較し、油中粒子の沈降の影響を受け、分析データが低濃度に出る可能性があります。今回の分析は以上のことを踏まえて結果を検討しました。初期試験を実施した結果、全てのデータは良好の範囲にありました。但し、今回の採油が主機停止から日以上経過しており、μmサイズの金属粒子でcm程度は沈降していると考えられ、ほとんどの摩耗粒子が採取されていない可能性があると思われます。したがって、摩耗が進行していることを見落としている場合もあると考える必要があります。尚、上述しましたように、今回の採油は停止中の採油であるため、運転中の採油に比較して汚染度は低目に出ている可能性があります。次回採油のタイミングは、粒子の沈降の影響を極力抑え、油中粒子が均一な分散状態に近い状態で採油が実施できるように、運転中、または停止直後に採油を実施されることを推奨します。
報告№109-09136 報告№112-00494 | 分析№109-001160 分析№112-002040 | 112-002040 | 潤滑油および軸受は継続使用可能な状態にあると判断します。但し、油中の汚染度が高く、今後も摩耗の進行を傾向監視するため、以下の対策を推奨します。濾過油中の汚染度が高いことから、観察された摩耗粒子や異物等が摺動面に噛み込み摩耗が進行することが懸念されるため、濾過を推奨します。はフェログラフィーおよびSOAP／D-SOAPの結果から総合的に判断した結果、正常な状態にあると考えられます。フェログラフィー【定量分析：Is値】Is値は異常摩耗の早期発見パラメータのつで、摩耗粒子を定量化するために用います。前回に比較してIs値はの乗から乗に低下し、低い値でした。フェログラフィー【定性分析：摩耗粒子および摩耗形態観察】分析結果から比較的多く観察された粒子は、以下の通りでした。正常な摩耗粒子・潤滑状態が正常なマイルド摩耗により発生。Iカップリング発光分光分析【SOAP／D-SOAP】検出された金属元素から発生箇所を推定すると、以下の通りでした。鉄、錫・軸受等リン・添加剤カルシウム、ナトリウム、ホウ素・外部混入異物メタルの摩耗D-SOAPの結果、前回同様に錫が検出されたものの、変化はないことから、軸受メタルの摩耗は安定していると推定されます。コンロッドメタルが箇所ありますが、箇所に摩耗が集中したと仮定し、D-SOAPの錫濃度と油量Lから軸受メタルの摩耗深さを求めました。当社の経験からメタル面積の約分の程度が摩耗したと仮定しました。その結果、メタル表面の平均的な摩耗深さは.μmとなり、メタルの表面粗さを軸受表面の一般的な粗さであるsと仮定すると、約%程度摩耗していると推定されます。計数汚染度は、前回に比較してNAS級からNAS級にランク上昇し、当社推奨の管理限界値に到達していました。フィルタ表面の異物観察で鉄錆、砂等が観察されたことから、汚染度が高い要因は、摩耗と外部混入異物の影響と思われます。前回同様に粘度、水分、全酸価、IR、RBOTの各データは良好でした。尚、RBOTは、前回に比較して大きな値であり減少傾向は確認されませんでした。このことから、酸化防止剤の消耗は確認されず、この油は継続使用可能な状態にあると判断できました。
報告№109-09136 報告№112-00588 | 分析№109-001160 分析№112-002424 | 112-002424_date130226 | 、汚染状態、摩耗状態ポンプディーゼルエンジンと潤滑油は、継続使用可能な状態であるため、分解点検の必要はないと判断します。但し、観察された油中粒子には、油膜が局部的に破断する凝着摩耗で発生した摩耗粒子が観られたことから、今後の摩耗進行を傾向監視するため、＜以下のに示す＞対策を推奨します。余寿命予測フェログラフィーのIs値は、前回に比較しての乗から変化はなく、平衡状態で安定した潤滑状態になっていることがわかります。このような安定した潤滑状態では、異常な方向に向かう上昇角を示さないことからIs値による余寿命予測はできませんが、前回と今回の各データを比較した結果から総合的に判断すると、少なくとも年程度の間は継続して使用が可能な状態にあると判断します。次回点検でピストンリングとメタル摩耗の点検と更油当該機の油中からカルシウム化合物がやや高い濃度で検出されたため、この化合物がコンロッドメタルやクランクメタルの摩耗を促進させる懸念があります。化合物発生の原因は、ピストンリングの摩耗によって燃焼ガスのシール性が低下し、燃焼ガス中の硫黄分と油中のカルシウム添加剤が反応するためと考えられます。そのため、次回点検では第一にピストンリングの摩耗状態の点検を推奨すると共に、第二に、更油を推奨します。また、クランクメタルの一部では積層構造になっている再上部層のホワイトメタルが摩耗し、第二層のニッケル層が軽度に摩耗している箇所があると推定されます。摩耗範囲は限定的だと思われますので、直ちに異常ではないものの、次回点検ではピストンリングと共にメタル摩耗も点検を推奨します。定期的なトライボ診断トライボ診断は、潤滑油を分析し、潤滑油の性状を調査して継続使用が可能か、更油すべきかの評価を行うことはもとより、ギヤや転がり軸受、すべり軸受などの潤滑状態も評価する設備診断技術ですが、農業用の設備では稼働率にもよるものの年に回程度の診断により、そのデータの変化から異常の兆候を早期に発見することや、分解点検の必要性を判断することが可能となります。今回の分析データでは、潤滑油中に摩耗速度の凝着摩耗が確認されたことから、今後も定期的な分析診断により設備状態を把握することを推奨します。はフェログラフィーおよびSOAP-Tの結果から総合的に判断した結果、傾向管理が必要な状態にあると考えられます。フェログラフィー【定量分析：Is値】Is値は異常摩耗の早期発見パラメータのつで、摩耗粒子を定量化するために用います。今回のIs値はの乗とやや高い値でした。フェログラフィー【定性分析：摩耗粒子および摩耗形態観察】分析結果から比較的多く観察された粒子は、以下の通りでした。正常な摩耗粒子・潤滑状態が正常なマイルド摩耗により発生。黒錆・潤滑状態がやや厳しい凝着摩耗により発生。金属接触が厳しく、且つ、高い摩擦熱が発生していると考えられます。フリクションポリマ・局部的に高圧・高温となる場合に発生。観察された摩耗粒子の中でもフリクションポリマは、注意が必要です。フリクションポリマは、潤滑油が摺動面に押し込められ高圧状態になると同時に、圧縮熱により高温状態になった結果、基油自身が重合反応を起こし生成することが知られています。そのため、高圧高温状態の解消がなされなければ、潤滑油の劣化が進行し、粘度上昇に因る潤滑異常に進展する場合があります。Iカップリング発光分光分析【SOAP-T】検出された金属元素から発生箇所を推定すると、以下の通りでした。鉄、鉛、ニッケル、錫・エンジン部品リン、亜鉛、カルシウム・添加剤ナトリウム・外部混入異物カルシウムの析出SOAP-Tの結果、カルシウムがppmとやや高い値でした。エンジン油中にカルシウム化合物がやや高い濃度で検出された場合、この化合物がコンロッドメタルやクランクメタル摺動面に噛み込んで摩耗させたり、メタルに埋め込まれて摩耗を促進させたりする原因になるなどの悪影響を生じることが当社の研究結果から判明しています。この影響については、別紙カルシウムの析出をご覧ください。計数汚染度計数汚染度は、NAS級以上と汚染されていました。重量汚染度は、.mg/mlでした。光学顕微鏡写真重量汚染度で濾過したフィルタ表面上の夾雑物を光学顕微鏡で観察した結果、鉄錆、砂、カルシウム化合物等が観察されました。粒度分布粒度分布は、.～μmの範囲にあり、.μmにピークが確認されました。μm以下の粒子が多いことから、燃焼して発生したすす等であることが分かります。は良好と判断します。粘度粘度は、.mm/sと新油値mm/sに比較して、粘度変化率は+％で、当社推奨の管理限界値である±％以内にあり、良好と判断します。水分は、と当社推奨の管理限界値の以下にあり、良好と判断します。酸価は、mgKOH/gと新油値mgKOH/gに比較して高いものの、IRの結果で油劣化の兆候を示すカルボン酸の吸収が確認されていないことから、良好と判断します。塩基価は、mgKOH/gと当社推奨の管理限界値のmgKOH/g以上であることから、良好と判断します。IRIRチャートの結果、新油と使用油のスペクトルパターンはほぼ一致し、また、油劣化の兆候を示すカルボン酸の吸収が確認されていないことから、良好と判断します。
報告№109-09136 報告№112-00363 | 分析№109-001160 分析№112-001489 | 112-001489 | 更油からの経過日数をもとに潤滑油の余寿命を評価したところ、潤滑油は定検までのヶ月間は使用可能と判断できました。次回定検時に更油を実施しない場合は、酸化安定度を知るための分析を実施し、余寿命を確認することを推奨します。酸化安定度はminであり、当社推奨の管理限界値のmin以上であることから、良好と判断します。
報告№108-5071 報告№111-00708 | 分析№108-02721 分析№111-003572 | 111-003572 | 粘度および消泡性能の低下が確認されました。今後は障害予防を目的に以下の対策を推奨します。更油、或いは、部分更油粘度が低下していたことから、今後適正な粘度範囲で使用していない場合、ギヤ歯面やベアリング軌道面で油膜切れが発生し、摩耗が進行することが懸念されるため、更油、或いは、部分更油を推奨します。追加分析消泡性能が低下した場合、ギヤ歯面での油膜形成に影響が出て摩耗が進展することがありますので、フェログラフィーおよびSOAP-Tを追加して摩耗により発生する油中金属濃度や潤滑状態を確認することを推奨します。粘度粘度はmm/sと新油値mm/sに比較して、粘度変化率は-％で、当社推奨の管理限界値である±％を超えていました。今後、適正な粘度範囲で使用していない場合、ギヤ歯面やベアリング軌道面で油膜切れが発生し、摩耗が進行することが懸念されます。泡立ち試験泡立ち試験の結果は、-と新油値が-であるのに比較して高い値となっていたことから、消泡性能が低下していることが分かりました。今後の使用状況によっては油の酸化劣化が進行したり、ギヤ歯面およびベアリング軌道面で油膜切れが発生したりする場合があるため、消泡剤の添加による消泡性能の改善など何らかの対応が必要になると思われます。分析結果粘度および消泡性能が低下していることが確認されました。粘度粘度はmm/sと新油値mm/sに比較して、粘度変化率は-％で、当社推奨の管理限界値である±％を超えていました。泡立ち試験泡立ち試験は-と新油に比較して高い値でした。水分はと当社推奨の管理限界値の以下であり、良好と判断します。全酸価全酸価はmgKOH/gと新油値mgKOH/g以下にあり、良好と判断します。
報告№108-5019 報告№108-5019 | 分析№108-00646 分析№108-00646 | 108-00646 | トライボ診断の結果、泡立ち試験を除く項目は良好でした。泡立ち試験の結果は、一般的には消泡性能が低くいと判断できる値の-ですが、新油値の-と同レベルにあったため、良好と判断します。一方、摩耗粒子の形態観察の結果、ギヤ歯面の摩耗で発生したと推定される～μmサイズの摩耗粒子が観察されました。ギヤボックスの油系統にはフィルタがあり、粒子の大部分は捕捉されていると考えられます。それにもかかわらず、～μmの摩耗粒子が確認されており、ギヤ歯面ではやや厳しい潤滑状態が発生している可能性があると思われました。また、フィルタの目詰まりにより濾過効率が低下している可能性も考えられました。今後さらに摩耗が進行することが懸念されるため、ヶ月以内に分析を実施すると共に、フィルタのメンテナンスを検討されることを推奨します。フィルタの捕捉の影響による誤認を避けるため、今後の診断に当たっては、これまでの採油箇所に加え、フィルタの捕捉物も分析し、その結果から潤滑状態を評価することを推奨します。尚、フィルタ捕捉物の分析を実施する際には、フィルタ流量、フィルタ使用時間、主機稼働時間などの追加情報が必要です。水分が新油に比較して高い値でした。使用油であるAlphasynPGは、ポリグリコールベースの合成ギヤオイルであるため、水分を吸収しやすい特性があります。今後は、水分濃度増加の有無を監視されることを推奨します。粘度は良好。粘度は.mm/sと新油値.mm/sに比較して、粘度変化率は-％で、当社推奨の管理限界値である±％以内にあり、良好と判断します。粘度は.mm/sでした。粘度は.mm/sでした。粘度指数はでした。粘度指数はでした。泡立ち試験は-でした。泡立ち試験は-と新油と同レベルにあり、消泡性能が新油と同レベルにあることが確認されました。水分は新油値より高い値でした。水分はppmと新油値より高い値でした。全酸価は良好。全酸価はmgKOH/gと新油値.mgKOH/gに比較して高いものの、IRの結果で、新油との差異は確認されず、且つ、劣化の兆候も確認されなかったことから、本試料油は継続使用可能と判断します。機器の潤滑状態摩耗粒子の形態観察の結果、ギヤ歯面の摩耗で発生したと推定される～μmサイズの摩耗粒子が観察されました。～μmサイズの疲労摩耗粒子が観察されました。異常摩耗の早期発見パラメータである潤滑状態指数がの乗と正常な範囲にあるものの、摩耗粒子の形態観察の結果、ギヤ歯面の疲労摩耗で発生したと推定される～μmサイズの摩耗粒子が観察されました。
報告№107-0366 報告№113-00028 | 分析№107-01900 分析№113-000073 | 113-000073 | 濾過前の試料油を分析した結果、摩耗粒子の形態観察で金属接触が厳しい場合に発生するシビア粒子が比較的多く観察されました。SOAP/D-SOAPの結果、前回に比較して、鉄、メタルの主成分である錫が増加していました。メタルの摩耗年月のメタル交換後から今回までの累積錫濃度は、トライボレポートの累積錫濃度に示すとおり.ppmです。この累積錫濃度.ppmと油量リットルからメタル表面の平均的な摩耗深さを計算しました。尚、当社の経験からメタル面積の約分の程度が摩耗したと仮定しました。その結果、摩耗深さは.μmとなりました。メタルの初期の表面粗さは、一般にRmaxμmとなっていることから、軸受表面は表面粗さが摩耗して鏡面になっている箇所があると思われます。表面粗さの消失は、停止時や起動時に油膜の形成がしにくくなり、更に摩耗が促進するといった悪循環になりやすいことから、起動時・停止時の温度管理に十分な注意が必要と思われます。凝着摩耗摩耗粒子の観察結果から、発生している摩耗形態は凝着摩耗であることがわかりました。観察された摩耗粒子は鉄系材料であることから、軸受摺動部や鉄系材料同士が局部的に接触する箇所、例えばラビリンス、軸受支持部などで発生している可能性が考えられます。現段階で軸受温度の上昇が見られていなければ、定格回転数で運転している状態では油膜が正常に形成されていると思われますが、周速が遅い起動時や停止時には油膜破断が生じやすくなると思われます。そのため、可能であれば、メタル摺動面の目視による点検を実施されることを推奨します。できない場合は、今回と同様の採油条件で、ヶ月に度の分析を後回実施し、摩耗の進行状況を確認することを推奨します。
報告№109-09250 報告№109-09250 | 分析№109-001793 分析№109-001793 | 109-001793 | 分析の結果、全ての分析項目の値が当社推奨の管理基準を満たしており、新油分析値との比較結果も問題となる値はなかったことから、油は継続使用可能な状態であり、運転中における潤滑状態も正常であったものと判断します。特性低下特性低下に係るパラメータの分析結果は良好と判断します。粘度粘度はmm/sと新油値mm/sに対する粘度変化率は+％で、当社推奨の管理限界値である±％以内にあり、良好と判断します。全酸価添加タービン油については、当社では管理限界値を設定しておらず、新油分析値との比較及び他の分析項目の結果より全酸価の状態判断を行います。その結果、全酸価はと新油値.mgKOH/g以内にあり、良好と判断します。酸化安定度酸化安定度はminであり、当社推奨の管理限界値のmin以上であることから、良好と判断します。有機物・有機化合物有機物・有機化合物は、IRチャートによる新油分析値との比較の結果、cm-付近に劣化の兆候を示すカルボン酸の吸収が確認されていないことから、良好と判断します。色相はLであり、新油値のLに比較して変化がないことから、良好と判断します。汚染に係るパラメータの分析結果は良好と判断します。水分はであり、当社推奨の管理限界値の以下であることから、良好と判断します。汚染粒子数はNAS級であり、当社推奨の管理限界値のNAS級以内であることから、良好と判断します。汚染度物重量は.mg/mlであり、当社推奨の管理限界値のmg/ml以内であることから、良好と判断します。摩耗運転中における潤滑状態は正常であったものと判断します。異常摩耗の早期発見パラメータであるフェログラフィーのIs値がのマイナス乗と当社基準値と比較して良好の範囲にあったことから、潤滑箇所の潤滑状態は正常と判断します。金属濃度SOAP法により金属濃度を測定した結果、外部から混入したと思われるケイ素がppmと僅かに検出されましたが、良好と判断します。金属濃度酸溶解法により金属濃度を測定した結果、外部から混入したと思われる亜鉛が、カルシウム、ナトリウムが共にと僅かに検出されましたが、良好と判断します。
報告№107-0389 報告№107-0389 | 分析№107-02028 分析№107-02028 | 107-02028 | トライボ診断を実施し、、汚染状態、潤滑状態を確認する。分析の結果、摩耗粒子形態観察で銅合金が多く観察され、またD－SOAPでも銅、亜鉛が検出されたことから、オイルリングが摩耗していることが確認されました。今後、オイルリングの摩耗により潤滑油を適正にかきあげることが出来なくなるなどの原因で油膜切れを発生させることが懸念されるため、日常点検の際にオイルリングの回転状況を確認するとともに、摩耗進行の有無を確認するため、ヶ月後に再度分析を実施し、摩耗の進行状況を確認されることを推奨します。これらのことは、SOAP／D-SOAPで鉄、錫、銅が検出されたこと異常摩耗の早期発見パラメータであるフェログラフィーのIs値がの乗と良好の範囲にあるものの、摩耗粒子形態観察の結果、銅合金がやや多く観察されたことを示す粘度、水分、全酸価、IRの各データが良好の範囲にあること以上のことから判断しました。は良好と判断します。粘度は良好と判断します。粘度はmm/sと新油値mm/sに比較して、粘度変化率は+％で、当社推奨の管理限界値である±％以内にあり、良好と判断します。水分は良好と判断します。水分はppmと当社推奨の管理限界値の以下であり、良好と判断します。全酸価は良好と判断します。全酸価は.mgKOH/gと新油値.mgKOH/g以内にあり、良好と判断します。IRの結果、良好と判断します。IRの結果、油劣化の兆候を示すカルボン酸の吸収が確認されていないことから、良好と判断します。は良好と判断します。計数汚染度は良好と判断します。計数汚染度はNAS級と当社推奨の管理限界値のNAS級以内であり、良好と判断します。重量汚染度は良好と判断します。重量汚染度はmg/mlと当社推奨の管理限界値のmg/ml以内であり、良好と判断します。機器の潤滑状態摩耗粒子形態観察の結果、銅合金がやや多く観察されました。SOAPの結果は良好です。SOAPの結果、亜鉛がppm検出されました。軸受の摩耗を示す錫は検出されていないことから、良好と判断します。D－SOAPの結果、軸受の摩耗を示す錫が検出されました。D－SOAPの結果、鉄、鉛、クロム、アンチモンが共に、オイルリングの主成分である銅がppm、軸受の摩耗を示す錫が、亜鉛が.ppm、外部から混入したと思われるカルシウムが、ナトリウム、マグネシウム、アルミニウムが共に検出されました。フェログラフィーの結果、銅合金がやや多く観察されました。異常摩耗の早期発見パラメータであるフェログラフィーのIs値がの乗と良好の範囲にあるものの、摩耗粒子形態観察の結果、銅合金がやや多く観察されました。
報告№109-09249 報告№112-00273 | 分析№109-001747 分析№112-001094 | 112-001094 | 潤滑油および対象設備は継続使用可能な状態にあると判断します。但し、今後も摩耗の進行を傾向監視するため、以下の対策を推奨します。定期的な分析摩耗の進行を監視するため、定期的に分析を実施し、分析データによる摩耗の進行状況を確認することを推奨します。はフェログラフィーおよびSOAP／D-SOAPの結果から総合的に判断した結果、やや厳しい状態にあると考えられます。フェログラフィー【定量分析：Is値】Is値は異常摩耗の早期発見パラメータのつで、摩耗粒子を定量化するために用います。今回のIs値はの乗とやや高い値でした。フェログラフィー【定性分析：摩耗粒子および摩耗形態観察】分析結果から比較的多く観察された粒子は、以下の通りでした。正常な摩耗粒子・潤滑状態が正常なマイルド摩耗により発生。鉄錆、砂等・外部から混入したと考えられます。Iカップリング発光分光分析【SOAP／D-SOAP】検出された金属元素から発生箇所を推定すると、以下の通りでした。鉄、ニッケル、錫・軸受等リン、亜鉛、カルシウム・添加剤ケイ素、ナトリウム・外部混入異物水分、汚染粒子数、汚染度物重量は共に良好でした。．粘度、酸価、酸化安定度、有機物・有機化合物の各データは良好でした。分析結果特性低下特性低下に係るパラメータの分析結果は良好と判断します。粘度粘度は.mm/sと新油値.mm/sに対する粘度変化率は-.％で、当社推奨の管理限界値である±％以内にあり、良好と判断します。酸価添加油の酸価は、油メーカによって初期値が違うため統一した管理基準を設定するのが困難であることから、当社では管理限界値を設定しておらず、新油分析値との比較及び他の分析項目の結果より酸価の状態判断を行います。その結果、酸価は.mgKOH/gと新油値.mgKOH/g以下にあることから、良好と判断します。酸化安定度酸化安定度はminであり、当社推奨の管理限界値のmin以上であることから良好と判断します。有機物・有機化合物有機物・有機化合物は、IRチャートによる新油分析値との比較の結果、cm-付近に劣化の兆候を示すカルボン酸の吸収が確認されていないことから、良好と判断します。色相はLでした。汚染に係るパラメータの分析結果は良好と判断します。水分はppmであり、当社推奨の管理限界値の以下であることから良好と判断します。汚染粒子数はNAS級であり、当社推奨の管理限界値のNAS級以下であることから良好と判断します。汚染度物重量は.mg/mlであり、当社推奨の管理限界値のmg/ml以下であることから良好と判断します。摩耗フェログラフィーによる摩耗粒子の観察の結果、潤滑状態が正常な場合に発生する摩耗粒子、外部から混入したと思われる鉄錆、砂等が比較的多く観察されました。異常摩耗の早期発見パラメータであるフェログラフィーのIs値がの乗とやや高く、摩耗粒子の形態観察の結果、潤滑状態が正常な場合に発生する摩耗粒子、外部から混入したと思われる鉄錆、砂等が比較的多く観察されました。金属濃度SOAP法により金属濃度を測定した結果、潤滑箇所で発生する金属接触よって検出されるニッケルがppm、錫がppm、油の添加剤成分であるリンがppm、亜鉛が、カルシウムがppm、外部から混入したと思われるケイ素がppm、ナトリウムがppm検出されました。金属濃度酸溶解法により金属濃度を測定した結果、潤滑箇所で発生する金属接触によって検出される鉄が、亜鉛が、外部から混入したと思われるカルシウムが、ナトリウムが検出されました。
報告№107-4553 報告№107-4553 | 分析№107-02753 分析№107-02756 | 107-02756 | トライボ診断の結果、潤滑油の基本特性、摩耗、汚染について以下のことが分りました。基本特性油の基本特性としての粘度、全酸価は新油データを基準として評価しますが、今回は油名が不明であったため、比較評価は出来ませんでした。正確な評価には、新油値、或いは新油の提供が必要です。但し、IRの結果から、油劣化の兆候を示すカルボン酸の吸収が確認されていないことから、劣化はなく継続使用は可能であると判断します。水分は、.ppmと高い値でした。摩耗状態油中摩耗粒子の観察結果から、摺動面の潤滑はマイルドな状態にあることが確認出来ました。但し、SOAPによる固形分濃度を測定した結果、油の添加剤成分であるカルシウムがppm検出されました。弊社では、潤滑状態の過酷度を知るパラメータとして、摩耗粒子を測定し定量化するIs値を適用しています。今回、このパラメータによる評価をした結果、本試料の潤滑状態が良好の範囲にあることが分かり、摩耗が更に進行する可能性があることが分かりました。汚染状態油圧作動油の汚染度は、高い値でした。SOAPで摩耗により発生した鉄および銅、油の添加剤成分であるカルシウムが比較的多く検出されたことから、シリンダ摺動面および銅を使用した箇所、油の添加剤成分の析出によるものと思われます。総合判断油劣化が確認され、水分および汚染度が高いことから、更油・濾過を実施する必要があります。機器は、汚染度が増加することでバルブ類の動作障害やフィルタ及びストレーナが設置されている場合、これらの目詰まりが発生することが懸念されるため、シリンダの摩耗進行に注意が必要です。採油後の再分析の採油周期は、油量、ポンプと出油量、ラインフィルタの精度により計算出来るため、これら情報の提供により計算しますので、計算が必要な場合はは弊社担当者に連絡をお願いします。
報告№109-09136 報告№111-00014 | 分析№109-001160 分析№111-000019 | 関電_潤滑油添加油 | 潤滑油および対象設備は継続使用可能な状態にあると判断します。但し、サーボシリンダ内部などで摩耗の進行が確認されているため、ヶ月後に再分析を実施し、摩耗の進行状況を確認することを推奨します。また、使用油のFBKタービンSX-にもともと含まれていないカルシウムがppm検出されているため、異種油が混入したか、油名が誤っている場合も考えられますので、異種油混入の有無と油名の再確認をお願いいたします。
報告№109-09085 報告№109-09085 | 分析№109-000742 分析№109-000742 | 109-000742 | ○○号機空気予熱器軸受潤滑油分析を行うことによって、今後の保守業務に資することを目的とする。今回の採油は、対象設備の停止中にドレン口から実施しているため、別紙油中粒子の沈降の影響に示すように、沈降の影響を受けて分析データが高濃度に出る可能性があります。今回の分析は、以上のことを踏まえて結果を検討します。分析の結果、摩耗粒子診断で異常摩耗の早期発見パラメータであるIs値がの乗と高く、潤滑状態が厳しい状態にあることが分かりました。摩耗粒子の形態観察で観察された粒子は、微小な疲労摩耗粒子、フレッティングにより発生した赤錆、局部的に高温・高圧になった場合に発生するフリクションポリマでした。観察された粒子の中でも、微小な疲労摩耗粒子の発生は今後の疲労摩耗の範囲拡大を示唆しています。疲労摩耗が発生した場合、摩耗痕に応力が集中し摩耗進展の起点となりやすいことから今後摩耗範囲が広がり、目視で認識できるようなフレーキングへと進展することが想定されます。AHの軸受の場合、回転数がrpmと極めて低速であることから、摩耗の進展速度も早くなく、現時点で継続使用は可能であると判断します。一方、フレッティングは、軸と内輪内面軸受箱と外輪外面軌道輪と転動体の箇所で発生する可能性があります。フレッティングにより発生した赤錆は酸化して硬いため、軸受軌道面に噛み込んだ場合はその傷が疲労剥離の起点となり、フレーキングへと進展することが想定されます。そのため、定期的に分析を実施し、摩耗の進行状況を確認することを推奨します。採油周期を理論的に求めたところ、最短で約時間となります。この時間は、油中汚染物が均一になるために必要とする時間であり、この時間を経過すれば、再分析の結果から状態の傾向を確認することが可能となりますので、このことを参考に次回分析時期を決定することを推奨します。尚、水分が.と当社推奨の管理限界値であるを大きく超えていました。水分濃度が基準値以上になった場合、摩耗が増大することが分かっています。また軸受内部で錆が発生し潤滑状態が悪化することから早急な更油を推奨します。は良好と判断します。粘度は良好と判断します。粘度は.mm/sと新油値.mm/sに比較して、粘度変化率は+％で、当社推奨の管理限界値である±％以内にあり、良好と判断します。水分は当社推奨の管理限界値を超えていました。水分は.と当社推奨の管理限界値のを超えており、発錆予防のため、水分を除去することを推奨します。全酸価は良好と判断します。全酸価は.mgKOH/gと新油値.mgKOH/gに比較して高い値でしたが、IRの結果で油劣化の兆候を示すカルボン酸の吸収が確認されておらず、良好と判断します。IRの結果、良好と判断します。IRの結果、油劣化の兆候を示すカルボン酸の吸収が確認されていないことから、良好と判断します。計数汚染度は、水分濃度が高くセンサーエラーが発生したため測定できませんでした。計数汚染度は測定不能でした。計数汚染度は、水分濃度が高くセンサーエラーが発生したため、測定不能でした。重量汚染度は.mg/mlとなっています。重量汚染度は.mg/mlとなっています。機器の潤滑状態摩耗粒子診断で異常摩耗の早期発見パラメータであるIs値がの乗と高く、潤滑状態が厳しい状態にあることが分かりました。SOAPによる油中金属濃度の結果、鉄が検出されました。SOAPによる油中金属濃度の結果、鉄、銅、油の添加剤成分であるリン、亜鉛、外部から混入したと思われるケイ素が検出されました。SOAPによる油中金属濃度の結果、鉄、銅、亜鉛が検出されました。SOAPによる油中金属濃度の結果、鉄、銅、亜鉛、油の添加剤成分であるリン、外部から混入したと思われるアルミニウム、カルシウム、ナトリウムなどが検出されました。摩耗粒子診断の結果、微小な疲労摩耗粒子、フレッティングにより発生した赤錆がやや多く観察されました。摩耗粒子診断の結果、異常摩耗の早期発見パラメータであるIs値がの乗と高く、微小な疲労摩耗粒子、フレッティングにより発生した赤錆、局部的に高温・高圧になった場合に発生するフリクションポリマが観察されました。
報告№103-0006 報告№103-0006 | 分析№103-00109 分析№103-00109 | 103-00109 | 分析の結果、ギヤ歯面では、疲労摩耗と異物混入による切削摩耗が進行しつつあることが確認されました。今後、歯面での摩耗が進行し、バックラッシの増大と、それによる振動発生が懸念されます。また、その振動が原因で、ギヤの異常摩耗の進行につながることも考えられますので、再分析による傾向管理を推奨します。このことは、計数汚染度がNAS級以上と高くSOAP／D-SOAPでギヤ歯面の摩耗により発生した鉄が検出され、異常摩耗の早期発見パラメータであるフェログラフィーのIs値がの乗と高いことから判断しました。尚、バックラッシの増加量を分析結果から計算できますので、構造が確認できる図面、ギヤの形式、歯形、モジュール、歯数、回転数、増速比、歯幅をお知らせ下さい。計算結果をご報告いたします。この油は継続使用可能と判断します。粘度は良好と判断します。粘度はmm/sと新油値.mm/sに比較して、粘度変化率は+％で、管理限界値である％以内にあり、良好と判断します。水分は管理限界値内にあるものの、やや高い値でした。水分はppmと管理限界値の以下にあるものの、やや高い値でした。全酸価は良好と判断します。全酸価は.mgKOH/gと新油値mgKOH/g以内にあり、良好と判断します。IRは良好と判断します。IRはチャートに示すように、新油に比較して変化はなく、良好と判断します。計数汚染度、重量汚染度、共に汚染されていました。計数汚染度は当社推奨の管理限界値を超えていました。計数汚染度はNAS級以上と当社推奨の管理限界値のNAS級を超え汚染されていました。重量汚染度はやや高い値でした。重量汚染度は.mg/mlとやや汚染されていました。機器の潤滑状態フェログラフィーの結果、ギヤ歯面で疲労摩耗が進行しつつあることが確認されました。今後急激に摩耗が進行し、バックラッシが増大し、振動が発生することが懸念され、更にその振動が原因でギヤの異常摩耗が進行することが懸念されるため、再分析を実施されることを推奨します。SOAP結果、鉄が多く検出されました。SOAPの結果、摩耗により発生した鉄がppmと多く検出されました。尚、油の添加剤成分であるリン、亜鉛が検出されました。D－SOAPの結果、鉄、クロムが検出されました。D－SOAPの結果、摩耗により発生する鉄、クロムが検出されました。フェログラフィーの結果、バックラッシの増大が懸念されました。フェログラフィーの結果、ギヤ歯面に疲労摩耗により発生した傷が発生していると思われます。今後急激に摩耗が進行し、バックラッシが増大することに振動が発生することが懸念され、更にその振動が原因でギヤの異常摩耗が進行することが懸念されるため、再分析を実施されることを推奨します。
報告№109-09136 報告№111-00753 | 分析№109-001160 分析№111-003803 | 111-003803 | グリースおよび軸受は継続使用可能な状態にあると判断します。フェログラフィー摩耗粒子の形態で比較的多く観察された粒子は、潤滑状態が正常な場合に発生する摩耗粒子でした。このような摩耗粒子が観察された場合には、潤滑部では正常なマイルド摩耗が発生していることが分かります。Iカップリング発光分光分析供試グリースを分析した結果、検出された金属元素は、SOAPの結果表に示すように、鉄、リン、亜鉛、カルシウム、アルミニウム、ナトリウムでした。これらの検出された金属元素から発生箇所を推定すると鉄・軸受等リン、亜鉛、カルシウム、アルミニウム、ナトリウム・添加剤および増ちょう剤であると思われます。このうち、機械部品が摩耗したと思われる元素はのグループです。グリースのちょう度、滴点、全酸価、IRの各データは良好でした。
報告№102-4077 | 分析№102-03108 | 102-03108 | 分析の結果、正常な摩耗状態で発生した摩耗粒子が非常に多く見られますが軸受メタルの摩耗は確認されず、継続使用可能な状態にあると判断します。一方、SOAPで銅が前回ppmからppmにヶ月間で上昇していました。銅の増加原因は、油の添加剤成分の亜鉛と反応して、油に溶出することが知られています。潤滑系統で銅が溶出する場合は、冷却管等で溶出が発生していることが考えられます。仮に、冷却管表面で溶出が発生しているとした場合、一点に溶出が集中すると場合によってはピンホールが生じ、銅管に水分が混入する可能性が考えられますので、水分濃度に注意する必要があります。又、銅は、別紙鉱油の酸化に対する金属触媒の影響に示すとおり、油の酸化触媒であり、以下で管理する必要があります。これらのことは、異常摩耗の早期発見パラメータであるフェログラフィーのIs値がの乗と高く、摩耗粒子の形態観察の結果、μm以下のフレッティングにより発生した粒子が多く見られ、SOAPの結果、銅がppmと前回に比較して上昇しており、D-SOAPの結果、鉄がppmと前回に比較してppm上昇したことから判断しました。
報告№106-0209 報告№106-6059 | 分析№106-01157 分析№106-01255 | 106-01255 | 初期試験を実施した結果、摩耗の安定が確認され、潤滑油も継続使用可能な状態にあると判断します。これらのことは、前回に比較して、計数汚染度は等級に変化がないことSOAP／D-SOAPの鉄及び錫濃度に変化がないこと異常摩耗の早期発見パラメータであるフェログラフィーのIs値が.と良好の範囲にあること以上のことから判断しました。
報告№101-6248 | 分析№101-03070 | 101-03070 | 営業運転開始から日経過した時点で採油し、分析を実施した。その結果、フェログラフィーを除く項目は良好でした。フェログラフィーの結果、摩耗の過酷度を示すIs値がと良好の範囲にあるものの、摩耗粒子の形態観察結果から、摺動面の微小突起や異物の噛み込みの影響で発生した切削粒子や、厳しい金属接触が起きている場合に発生するシビア粒子が観察されました。これは初期のなじみ摩耗が発生していたと考えられます。一般に、軸受の初期のなじみは数時間程度で終了しますが、今回のようになじみ過程で大型のシビア粒子が観察された場合は、なじみ過程が正常に終了していない場合があり、軸受の異常摩耗に進展することも懸念しなければなりません。なじみ過程が正常な状態で終了した場合、大型のシビア粒子は観察される事が少なく、従って、今回のなじみ過程では、局部的な金属接触がごく一部で発生したと考えられます。この接触が、既に正常な状態に推移しているか、或いは、進行しているのかを確認するためには、週間以上の運転時間を経過した時点で再度採油し、分析することで判断できますのでヶ月以内に再分析を実施されることを推奨します。尚、可能であれば、主機運転中に濾過を実施されることを併せて推奨します。
報告№106-0447 報告№106-0473 | 分析№106-02562 分析№106-02737 | 106-02737 | 分析の結果、計数汚染度がNAS級とやや高い値でした。摩耗粒子形態観察及びフィルタ写真で外部から混入したと思われる鉄錆、砂等の異物が観察され、油膜切れにより発生したシビア粒子、硬い異物の噛み込みにより発生した切削粒子が観察されたことから、汚染度が高い原因は、外部から混入したと思われる異物および摩耗粒子によるものと考えられました。今後これらの異物や摩耗粒子がシリンダや軸受の摺動面に噛み込み、摩耗が進行することが懸念されるため、油槽内の清掃を実施するとともに、新油を充填する際には濾過装置を使用し、清浄な状態で充填することを推奨します。また、機器運転開始後ヶ月後に再度分析を実施し、摩耗の進行状況を確認することを併せて推奨します。これらのことは、計数汚染度がNAS級とやや高いこと異常摩耗の早期発見パラメータであるフェログラフィーのIs値がの乗と高く、摩耗粒子形態観察およびフィルタ写真で外部から混入したと思われる鉄錆、砂が観察されたこと以上のことから判断しました。尚、を知るために実施した粘度、水分、全酸価、IR、RBOTの全てのデータが良好であることから、この油は継続使用可能と判断します。
報告№103-6158 | 分析№103-03046 | 103-03046 | 濾過前の試料油を分析した結果、摩耗粒子形態観察で、μmサイズのシビア粒子が観察されました。観察されたシビア粒子は、視野に個と少ないため現状の潤滑状態は正常と判断しますが、シビア粒子は金属接触を伴う混合潤滑で発生するため、今後も監視が必要です。混合潤滑状態が進行することも懸念されるため、～ヶ月後に再度分析を実施し、汚染状況及び摩耗の進行状況を確認されることを推奨します。これらのことは、異常摩耗の早期発見パラメータであるフェログラフィーのIs値が、.と非常に良好の範囲にあるものの、摩耗粒子の形態観察の結果、金属接触が厳しい場合に発生するμmサイズのシビア粒子が観察されたこと以上のことから判断しました。
報告№109-09136 | 分析№109-001160 | 113-002312 | 対象設備は継続使用可能な状態にあると判断します。但し、水分濃度が高く、カルシウムがやや高い値で検出されました。そのため以下の対策を推奨します。更油および次回点検でピストンリング、シリンダライナの点検水分の影響により金属表面で腐食摩耗が発生し、発生した鉄錆等の粒子が潤滑部に噛み込み、摩耗が進行することが懸念されます。また、当該機の油中からカルシウム化合物がやや高い濃度で検出されたため、この化合物がコンロッドメタルやクランクメタルの摩耗を促進させる懸念があることから、予防措置として更油を推奨します。また、化合物発生の原因は、ピストンリング、シリンダライナの摩耗によって燃焼ガスのシール性が低下し、燃焼ガス中の硫黄分と油中のカルシウム添加剤が反応するためと考えられます。そのため、次回点検ではピストンリング、シリンダライナの摩耗状態の点検を推奨します。定期的な分析今後の摩耗推移を監視するため、定期的な分析実施を推奨します。異常摩耗の早期発見のパラメータであるIs値は、レベルとやや高い値でした。また、潤滑部の摩耗が認められたため、定期的に潤滑油分析を実施し、摩耗推移を監視することが有用と考えます。フェログラフィーで比較的多く観察された粒子は、以下の通りです。正常な摩耗粒子・潤滑状態が正常なマイルド摩耗により発生。シビア粒子・潤滑状態がやや厳しい凝着摩耗により発生。極微小領域で油膜切れが発生したことを示します。黒錆・潤滑状態がやや厳しい凝着摩耗により発生。局部的な厳しい金属接触と高い摩擦熱が発生していたことを示します。シビア粒子、黒錆は、摩擦面が将来的に異常摩耗へ進展する可能性を示唆しているため、傾向監視が有用と思われます。詳細は、別紙傾向監視が必要な摩耗粒子をご覧ください。シリンダライナ、ピストンリングの摩耗SOAP-Tで鉄がppmと比較的高い値で検出され、フェログラフィーで鉄系のシビア粒子が観察されたことから、鉄を主成分とした部品、例えばシリンダライナやピストンリング等が摩耗している可能性があるため、今後の摩耗進行の監視が有用です。コンロッドメタル、クランクメタルの摩耗SOAP-Tでメタルの主成分である錫が、銅がppm検出されたことから、コンロッドメタル、クランクメタルが局部的に摩耗していると推定されました。検出されたメタル成分は、現時点では低濃度であることから継続使用に支障がない範囲であると判断しますが、今後、摩耗が進行し異常摩耗に進展することを防止するため、傾向分析による摩耗推移の監視が有用です。詳細は、別紙コンロッドメタル・クランクメタルの摩耗をご覧ください。固形カルシウム化合物の生成SOAP-Tでカルシウムが.検出されました。この固形カルシウムは、潤滑油に混入した燃焼ガス中の酸成分がカルシウム添加剤と中和反応して生成される比較的硬い化合物のため、摺動面に噛み込み、切削摩耗が進行することが懸念されます。詳細は、別紙固形カルシウム化合物の生成をご覧ください。粘度、酸価、塩基価の各データは良好です。水分はppmと当社推奨の管理限界値を若干超えていました。今後、水分の影響でエンジン内部に錆が発生し、その影響で摩耗が発生する懸念があります。
報告№108-4523 報告№108-4523 | 分析№108-02881 分析№108-02881 | 108-02881 | コーンディスクの摩耗状態分析データからコーンディスクの摩耗状態を検討した結果、採油が適切に行われ、そして摩耗がコーンディスクに集中していたと仮定した場合、コーン表面の摩耗深さは、メーカ推奨の摩耗深さμm以内にあり、継続使用可能と判断します。油中の金属粒子濃度を分析するSOAP及びD-SOAPの結果、摩耗により発生したと考えられる鉄がSOAPでppm、D－SOAPで検出されています。この結果から、SOAPの鉄濃度と油量リットルから摩耗量を下式により計算します。 ・式 .cmとなります。従いまして、下図のような体積をもつ金属片が摩耗した計算となります。図摩耗量の概念図変速機の変速段数は、低速、低速－中速、中速－高速、高速の段であり、コーンディスク表面に確認されたリング状箇所の接触箇所の面積と鉄濃度から摩耗した体積を計算し、本の摩耗痕の平均摩耗深さを求めます。その結果、表に示すとおり、本の摩耗痕の平均的な深さは、低速領域ではμm、低速－中速領域では.μm、中速－高速領域では.μm、高速領域では.μmとなります。もっとも摩耗している低速領域の摩耗深さでもμmであり、メーカ推奨の取替え基準μm以下であることがわかります。表コーンディスク枚の平均的な摩耗深さ変速段数 メーカ推奨の取替え基準 平均的な摩耗深さ 低速 低速－中速 . 中速－高速 . 高速 . を示す、粘度、水分、全酸価、IRの各データが良好であることから、この油は継続使用可能と判断します。
報告№109-09136 報告№114-00229 | 分析№109-001160 分析№114-000783 | 114-000783 | 分析の結果、粘度が%程度低下し、また水分値が当社推奨の管理限界値を超えています。粘度が低下した場合、連接棒のメタルやクランクメタルの油膜が形成されにくくなり、軸受メタル等の摩耗が進行したり、高い水分の影響で金属表面が腐食して腐食摩耗が発生したりすることが懸念されます。対象設備は継続使用可能と判断します。但し、凝着摩耗が発生しているため、以下の対策を推奨します。回目の分析で確認すべき事項粘度の低下は、現状では設備に大きな影響を与えていないものの、今後さらに低下した場合、潤滑部での摩耗が進行することが懸念されるため、次回の分析でも傾向監視する必要があると思われます。摩耗粒子の形態観察では腐食により発生する赤錆が観察されていないことから、現状では水分が高い影響による錆の発生はないことが確認されています。しかし、運転状況によっては増加する可能性もあるため、次回の分析でも傾向監視する必要があると思われます。観察されている摩耗粒子は黒錆が多く、摩耗形態は凝着摩耗です。潤滑部では、やや厳しい摩耗状態であるため、傾向監視が必要と思われます。分析結果異常摩耗の早期発見のパラメータであるIs値はレベルとやや高い値です。また、潤滑部の摩耗が認められたため、定期的に潤滑油分析を実施し、摩耗推移を監視することが有用と考えます。フェログラフィーで観察された代表的な粒子は、以下の通りです。正常な摩耗粒子・潤滑状態が正常なマイルド摩耗により発生。黒錆・潤滑状態がやや厳しい凝着摩耗により発生。局部的な厳しい金属接触と高い摩擦熱が発生していたことを示します。黒錆は、摩擦面が将来的に異常摩耗へ進展する可能性を示唆しているため、傾向監視が有用と思われます。詳細は、別紙傾向監視が必要な摩耗粒子をご覧ください。SOAP-Tの結果、ニッケルがppm検出されていることから、ニッケルを使用した箇所の摩耗、或いは、燃料油に含まれているニッケル成分が検出されていると推定されます。ニッケルを使用した箇所の摩耗であった場合は、摩耗の進行が懸念されるため、摩耗箇所を特定する必要があると思われます。一方、粘度が低下していることから、エンジン燃焼室から未燃焼燃料油が混入して燃料油中のニッケルが検出された可能性も考えられます。引火点の低い燃料油が混入すると、クランクケース内での異常燃焼の発生につながることがあり、十分な注意が必要です。計数汚染度はNAS級以上、重量汚染度はmg/mlと共に汚染されています。粒度分布は.～μmの範囲にあり、中心粒径は.μmです。汚染物はμm以下の粒子が多いことから、燃焼時に発生したすすが主体であると推定されます。酸価、塩基価、IRの各データは良好と判断します。粘度粘度は、mm/sと新油値のmm/sに比較して粘度変化率が-.％となっており、当社推奨の管理限界値である±％を超えています。ディーゼルエンジンオイルの粘度低下は、別紙エンジンオイルの粘度低下メカニズムを御覧下さい。水分は.ppmと当社推奨の管理限界値を超えています。今後、水分の影響でエンジン内部に錆が発生し、その影響で摩耗が発生する懸念があります。
報告№109-09136 報告№110-00127 | 分析№109-001160 分析№110-000473 | 110-000473 | ・摩耗状態前回に比較してSOAP／D－SOAPの結果、鉄濃度に変化はなく、異常摩耗の早期発見パラメータであるフェログラフィーのIs値がの乗と良好でした。・汚染度前回に比較して計数汚染度はNAS級からNAS級にランク減少し、良好でした。・前回同様に粘度、水分、全酸価、IR、RBOTの各データは良好でした。潤滑油および対象設備は継続使用可能な状態にあると判断します。
報告№102-0139 | 分析№102-01069 | 102-01069 | 本試験は前回分析でフェログラフィー及びSOAP／D-SOAPが注意領域にあったため、減速機の潤滑状態を確認することを目的としました。本試料油は更油後ヶ月経過した時点で採油を実施しました。分析の結果、今回と前回の間に更油を実施しているため、SOAP／D－SOAPの濃度は比較することはできないものの、摩耗の過酷度を示すIs値が前回のの乗に比較して、今回はの乗と厳しい領域にありました。摩耗粒子の形態観察の結果、金属接触が厳しく、且つ、摩擦熱が高い場合に発生する黒錆が多く見られることから、Is値が高い要因は、ギヤ歯面で油膜切れによる金属接触が発生し、摩耗が進行しているためと考えられました。今後さらに摩耗が進行することが懸念されるため、ヶ月以内に再度分析を実施し、摩耗の進行状況を確認されることを推奨します。一方、水分は当社推奨の管理基準値のを超えており、できれば、もう一度、発錆予防のため、更油を実施されることを推奨します。仮に、更油が実施できない場合は、ヶ月以内に分析を実施し、発錆状況と摩耗の進行状況を確認することが必ず必要です。尚、計数汚染度は、水分濃度がと非常に高く、この影響で測定不能となりました。
報告№108-5071 報告№111-00642 | 分析№108-02721 分析№111-003217 | 111-003217 | 潤滑油は継続続使用可能な状態にあると判断します。を示す粘度、全酸価の各データは良好でした。泡立ち試験の結果は、一般的には消泡性能が低下していると判断できる値の-でしたが、前回同様に新油値の-と同レベルにあったため、良好と判断します。尚、水分がppmと新油値ppmに比較してやや高い値でした。使用油であるAlphasynPGは、ポリグリコールベースの合成ギヤオイルであるため、水分を吸収しやすい特性があります。前回に比較して減少していました。分析結果泡立ち試験の結果、消泡性能が低いと判断できる値であるものの、新油と同レベルにあり、水分が新油に比較して若干高い値でした。粘度粘度はmm/sと新油値.mm/sに比較して、粘度変化率は-％で、当社推奨の管理限界値である±％以内にあり、良好と判断します。泡立ち試験泡立ち試験は-と新油と同レベルにあることから、良好と判断します。水分はppmと新油値より高い値でした。全酸価全酸価はmgKOH/gと新油値.mgKOH/gに比較して高いものの、IRの結果で油劣化の兆候を示すカルボン酸の吸収が確認されていないことから、良好と判断します。
報告№107-4545 報告№108-5026 | 分析№107-02185 分析№108-00894 | 108-00894 | トライボ診断の結果、全てのデータが良好であることから、この油は継続使用可能と判断します。は良好と判断します。粘度は良好。粘度は.mm/sと新油値mm/sに比較して、粘度変化率は-.％で、当社推奨の管理限界値である±％以内にあり、良好と判断します。粘度はmm/sでした。粘度はmm/sでした。粘度指数はでした。粘度指数はでした。水分は良好。水分はppmと当社推奨の管理限界値の以下であり、良好と判断します。全酸価は良好。全酸価は.mgKOH/gと新油値.mgKOH/g以内であり、良好と判断します。
報告№103-8028 | 分析№103-00531 | 103-00531 | 濾過前の試料油を分析した結果、フェログラフィーを除く項目は良好でした。フェログラフィーの結果、摩耗過酷度を示すIs値は-.と非常に良好の範囲にあるものの、摩耗粒子形態観察の結果、金属接触が厳しい場合に発生するシビア粒子、摩擦熱が高い場合に発生する球状粒子、外部から混入した砂が見られました。シビア粒子や球状粒子は、異常の兆候を示す形態のパラメータで、この摩耗粒子が発生する場合、潤滑状態に注意が必要です。中でも、球状粒子には注意が必要です。球状粒子の発生原因は、一般に、溶接工事、溶接作業などによる溶接スパッタの混入、電食による発生、厳しい金属接触による摩耗、が考えられます。発生原因が、の溶接スパッタの混入であれば、今後増加しないと思われますが、が考えられる場合は、原因を取り除かなければ球状粒子は増加すると考えられますので、ヶ月以内に再度分析を実施し、この球状粒子が増加の有無を確認されることを推奨します。尚、貴社において、過去に同様な事例が軸受損傷に繋がった例があるので、念のため、主機の起動時、停止時の温度チャートから軸受温度が微妙に変化しているか、いないかの確認をされるよう推奨します。
|  | 113-000567 | 潤滑油および対象設備は継続使用可能な状態にあると判断します。但し、今後も摩耗の進行を傾向監視するため、以下の対策を推奨します。定期的な分析今後の凝着摩耗の進行を監視するため、定期的に分析を実施し、分析データによる摩耗の進行状況を確認することを推奨します。はフェログラフィーおよびSOAPの結果から総合的に判断した結果、やや厳しい状態にあると考えられます。フェログラフィー【定量分析：Is値】Is値は異常摩耗の早期発見パラメータのつで、摩耗粒子を定量化するために用います。前回に比較してIs値はの乗から乗に上昇し、高い値でした。フェログラフィー【定性分析：摩耗粒子および摩耗形態観察】分析結果から比較的多く観察された粒子は、以下の通りでした。正常な摩耗粒子・潤滑状態が正常なマイルド摩耗により発生。シビア粒子、銅系シビア粒子・潤滑状態がやや厳しい凝着摩耗により発生。金属潤滑部が局部的に油膜切れを起していると考えられます。鉄錆、砂等・外部から混入したと考えられます。観察された摩耗粒子の中でもシビア粒子、銅系シビア粒子は、注意が必要です。シビア粒子は凝着摩耗に分類されます。この摩耗粒子は、摺動面で凝着、破断を繰り返し、この過程で生じる移着粒子が成長して摩耗粒子となります。そのため、摺動面では局部的に油膜切れが発生していることを示しています。この状態が継続した場合、摩耗粒子のサイズは徐々に大型化していき、設備の損傷に至る場合がありますので、傾向監視が必要です。また銅系粒子が観察されたことから、銅を使用した箇所の溶出・摩耗が発生していると推定されます。Iカップリング発光分光分析【SOAP】検出された金属元素から発生箇所を推定すると、以下の通りでした。鉄、鉛・シリンダ内壁、ポンプ内部等リン、亜鉛、カルシウム・添加剤ナトリウム・外部混入異物粘度、水分、IR酸化度の各データは良好でした。
報告№105-6045 | 分析№105-01367 | 105-01367 | 濾過前の試料油を分析した結果、計数汚染度が前回NAS級から、今回NAS級に約年ヶ月でランク上昇しました。摩耗粒子形態観察の結果、鉄錆等が観察されているため、汚染度が上昇した要因は、外部から混入したと思われる異物によるものと考えられますが、潤滑異常の早期発見パラメータである摩耗過酷度を示すIs値がと非常に良好の範囲にあることから、潤滑状態は良好な状態にあると判断します。
報告№104-0378 報告№105-6017 | 分析№104-02669 分析№105-00539 | 105-00539 | 初期試験を実施した結果、初期のなじみ摩耗が確認されました。今回のようになじみ過程でシビア粒子が観察された場合は、なじみ過程が正常に終了していない場合があり、異常摩耗に進展することを懸念する必要があります。なじみ過程が正常な状態で終了した場合、シビア粒子は観察される事が少なく、従って、今回のなじみ過程では、局部的な金属接触がごく一部で発生したと考えられます。この接触が、既に正常な状態に推移しているか、或いは、進行しているのかを確認するためには、ヶ月後に回目の初期試験を実施されることを推奨します。これらのことは、異常摩耗の早期発見パラメータであるフェログラフィーのIs値が.と良好の範囲にあるものの、摩耗粒子の形態観察の結果、金属接触が厳しい場合に発生するシビア粒子が観察されたことD－SOAPの結果、メタルの主成分である錫が検出されたこと以上のことから判断しました。
報告№109-09136 | 分析№109-001160 | 113-002314 | 対象設備は継続使用可能な状態にあると判断します。但し、SOAP-Tでカルシウムが非常に高い値で検出されました。カルシウム化合物が多量に生成されていると考えられます。このカルシウム化合物はメタル等の摺動面に噛み込み切削摩耗をさせます。本試料はカルシウム固形分が桁オーダーと高濃度であることから、切削摩耗が高い確率で発生することが懸念されます。そのため、以下の対策を推奨します。至急更油および次回点検でピストンリング、シリンダライナの点検当該機の油中からカルシウム化合物が非常に高い濃度で検出されたため、この化合物がコンロッドメタルやクランクメタルの摩耗を促進させる懸念があることから、至急更油を推奨します。また、化合物発生の原因は、ピストンリング、シリンダライナの摩耗によって燃焼ガスのシール性が低下し、燃焼ガス中の硫黄分と油中のカルシウム添加剤が反応するためと考えられます。そのため、次回点検ではピストンリング、シリンダライナの摩耗状態の点検を推奨します。定期的な分析今後の摩耗推移を監視するため、定期的な分析実施を推奨します。新油の分析粘度、酸価、塩基価は、油の性能を評価するパラメータの一種です。油の性能低下は、新油との比較が必要なことから、未使用油の提供および分析による比較評価を推奨します。異常摩耗の早期発見のパラメータであるIs値は、レベルとやや高い値でした。また、潤滑部の摩耗が認められたため、定期的に潤滑油分析を実施し、摩耗推移を監視することが有用と考えます。フェログラフィーで比較的多く観察された粒子は、以下の通りです。正常な摩耗粒子・潤滑状態が正常なマイルド摩耗により発生。シビア粒子・潤滑状態がやや厳しい凝着摩耗により発生。極微小領域で油膜切れが発生したことを示します。シビア粒子は、摩擦面が将来的に異常摩耗へ進展する可能性を示唆しているため、傾向監視が有用と思われます。詳細は、別紙傾向監視が必要な摩耗粒子をご覧ください。コンロッドメタル、クランクメタルの摩耗SOAP-Tでメタルの主成分である錫がppm、鉛がppm、銅が検出されたことから、コンロッドメタル、クランクメタルが局部的に摩耗していると推定されました。検出されたメタル成分は、現時点では低濃度であることから継続使用に支障がない範囲であると判断しますが、今後、摩耗が進行し異常摩耗に進展することを防止するため、傾向分析による摩耗推移の監視が有用です。詳細は、別紙コンロッドメタル・クランクメタルの摩耗をご覧ください。固形カルシウム化合物の生成SOAP-Tでカルシウムがppm検出されました。この固形カルシウムは、潤滑油に混入した燃焼ガス中の酸成分がカルシウム添加剤と中和反応して生成される比較的硬い化合物のため、摺動面に噛み込み、切削摩耗が進行することが懸念されます。詳細は、別紙固形カルシウム化合物の生成をご覧ください。粘度粘度はmm/sでした。新油との比較による評価が必要です。水分は.ppmと当社推奨の管理限界値以下であり、良好です。酸価はmgKOH/gでした。新油との比較による評価が必要です。塩基価はmgKOH/gでした。新油との比較による評価が必要です。
報告№103-0035 報告№103-0035 | 分析№103-00431 分析№103-00431 | 103-00431 | 分析の結果、D－SOAP、フェログラフィーを除く項目は良好でした。D－SOAPの結果、メタルの主成分である錫が検出されていました。フェログラフィーのIs値は、.と良好の範囲にあるものの、摩耗粒子形態観察の結果、ホワイトメタルが確認されたことから、軸受の摩耗が確認されました。この濃度と油量L、からメタルの摩耗深さを計算すると、以下に示すようになります。尚、摩耗面積は、当社の経験から、ご提示いただいたメタル表面積の分のと仮定しました。 前回更油からヶ月経過しており、摩耗速度は、.μm／年となり、本機の稼動期間が約年ですので、年間でμmとなります。したがって、メタル表面の粗さをsとすると、平均的な摩耗深さがμmであるため、メタルは継続使用可能な状況にあると考えられます。は良好と判断します。粘度は良好と判断します。粘度はmm/sと新油値mm/sに比較して、粘度変化率は.％で、当社推奨の管理目安である±％以内にあり、良好と判断します。水分は良好と判断します。水分は.ppmと当社推奨の管理目安の以下であり、良好と判断します。全酸価は良好と判断します。全酸価は.mgKOH/gと新油値.mgKOH/gに比較して、変化はなく、良好と判断します。は良好と判断します。計数汚染度は良好と判断します。計数汚染度はNAS級と当社推奨の管理目安のNAS級以下であり、良好と判断します。重量汚染度は良好と判断します。重量汚染度は.mg/mlと当社推奨の管理目安のmg/ml以下であり、良好と判断します。機器の潤滑状態現在のところ、運転には問題ありませんが、今後、軸受メタルの摩耗が進行する場合があるため、定期的に分析を実施し、摩耗の進行速度を確認されることを推奨します。SOAPの結果は良好です。SOAPの結果、金属元素は検出されず、良好と判断します。D－SOAPの結果、メタルの主成分である錫が検出されました。D－SOAPの結果、メタルの主成分である錫が検出されました。フェログラフィーの結果は良好です。摩耗の過酷度を示すフェログラフィーのIs値が.と低いものの、軸受メタルの摩耗粒子が若干見られており、軸受メタルの摩耗が進行する場合があるため、定期的に分析を実施し、摩耗の進行速度を確認されることを推奨します。
報告№108-0411 報告№110-00262 | 分析№108-02745 分析№110-001025 | 110-001025_101101 | ・摩耗状態SOAP／D－SOAPの結果、潤滑油中からは前回同様に摩耗により発生した鉄が検出されました。粒子観察の結果から、繰返し応力を受けて発生する疲労摩耗粒子が観察されたことから、潤滑部では、疲労による疲労摩耗が発生していることが分かりました。一方、異常摩耗の早期発見パラメータであるフェログラフィーのIs値は、前回のの乗から変化はありませんでした。また、転がり軸受寿命の指標としている摩耗粒子が観察されなかったことから、フレーキングの発生はなく、摩耗は安定していると思われます。・汚染度計数汚染度は前回のNAS級からNAS級にランク減少し、良好でした。結論軸受は継続使用可能な状態にありますが、疲労摩耗の進行を監視する必要がありますので、以下の対策を推奨します。今後、疲労摩耗の進行を監視するため、定期的に分析を実施し、摩耗の進行状況を確認することを推奨します。計数汚染度は良好でした。計数汚染度計数汚染度はNAS級と当社推奨の管理限界値のNAS級以内にあり、良好と判断します。重量汚染度はmg/mlでした。機器の潤滑状態フェログラフィーの結果、繰返し応力を受けて発生する疲労摩耗粒子が観察されました。SOAPSOAPの結果、摩耗により発生する鉄、油の添加剤成分であるリンが検出されました。D－SOAPD－SOAPの結果、摩耗により発生する鉄が検出されました。フェログラフィー異常摩耗の早期発見パラメータであるフェログラフィーのIs値がの乗と良好の範囲にあるものの、摩耗粒子の形態観察の結果、繰返し応力を受けて発生する疲労摩耗粒子が観察されました。
報告№107-0366 報告№109-00058 | 分析№107-01900 分析№109-000270 | 109-000270 | 濾過前の試料油を分析した結果、摩耗粒子の形態観察で銅合金が観察されていました。観察された銅合金は、視野に個と少ないため、現状の潤滑状態は正常と判断しますが、銅を使用した箇所の摩耗が発生していることが分かりました。銅を使用した箇所の摩耗は、以下のことが考えられます。冷却用配管にフィンがついていた場合、振動により脱落する。冷却用配管と留め具が振動により摩耗する。観察された銅合金は、およびの両方が考えられます。銅を使用した箇所、例えば、冷却用配管であったとすると配管取付部に緩みが生じている場合も考えられます。緩みが生じたことで配管が振動し、継手部がはずれたり、銅配管に亀裂が生じるなど、冷却水の混入に至る場合がありますので、今後、銅濃度の監視と共に、水分濃度が上昇することと摩耗が進行することが懸念されます。これらの障害発生に対する弊害を勘案の上、ヶ月以内に再度分析を実施し、汚染状況及び摩耗の進行状況を確認されることを推奨します。
報告№109-09136 報告№112-00060 | 分析№109-001160 分析№112-000150 | 112-000150 | 濾過前の試料油を分析した結果、摩耗粒子の形態観察で前回同様に金属接触が厳しい場合に発生するシビア粒子が観察されました。D－SOAPでメタルの主成分である錫がからに増加していました。シビア粒子摩耗粒子の観察結果から、発生している摩耗形態は凝着摩耗であることがわかりました。観察された摩耗粒子は鉄系材料であることから、軸受摺動部や鉄系材料同士が局部的に接触する箇所、例えば軸受支持部などで発生していると思われます。メタルの摩耗軸受の素材である錫が若干ですが増加傾向にありますので、軸受メタルの一部に摩耗が発生していると推定されます。油中粒子サイズの分布状況から、発生している摩耗粒子サイズは比較的健全な摩耗状態と判断できる～μmが大多数となっていることから、現時点で軸受の継続使用には影響がないと判断しますが、念のため再分析によって摩耗の進行状況を確認することを推奨します。これらの障害発生に対する弊害を勘案の上、今後も定期的にトライボ診断を実施し、摩耗の進行状況を確認することを推奨します。今後軸受メタルの摩耗が進行した場合、摩耗程度を評価する必要がありますので、次回分析時には、メタルサイズをお知らせください。尚、RBOTが前回に比較し、min増加していました。RBOTが増加した理由は、更油、補給を実施した仮設タンクで他の軸受油と混合して濾過を実施した濾過機配管内や仮設タンクなどに油が残留していた以上のことが考えられます。今回の採油は、濾過機採油バルブから実施していることから、およびに該当すると思われます。但し、今回の分析結果で、酸価および粘度の各データに大きな変化はなく、異種油の混入などは確認されていないため、本試料油は継続使用可能な状態にあります。今後は、今回のRBOT値を基に潤滑油の寿命を評価します。
報告№109-09136 報告№112-00368 | 分析№109-001160 分析№112-001526 | 112-001526_date130125 | ポンプ軸受と潤滑油は、継続使用可能な状態であるため、分解点検の必要はないと判断します。但し、油中の汚染度が高く、今後も摩耗の進行を傾向監視するため、以下の対策を推奨します。更油および油槽内の清掃潤滑油が汚染されていることから、油槽内は汚染されていると思われます。更油をする際には、油槽内を清掃し、更油する新油もNAS級程度の清浄な潤滑油を更油することを推奨します。定期的な分析定期的な分析を実施することにより、データの変化から異常の兆候を早期に発見することが可能となります。今後懸念される切削摩耗および凝着摩耗の進行を監視するため、定期的に分析を実施することを推奨します。異種油の混入および油名の確認分析データから新油と一致しないデータが確認されたことから、異種油の混入または油名が違っている可能性があります。油は設備の条件にあった適正な性能のものを使用することが重要であるため、異種油の混入の有無、油名を再確認することを推奨します。シリコン系添加剤の投与量を確認SOAP-Tの結果、ケイ素がppmと高い濃度で検出されたことから、シリコン系添加剤を投与している可能性があります。シリコン系の添加剤は混ざりにくい性質であり、過度の投与は使用油を分離して油膜の形成に悪影響を及ぼすと考えられることから、添加剤の投与量は最小限にすることを推奨します。はフェログラフィーおよびSOAP-Tの結果から総合的に判断した結果、傾向管理が必要な状態にあると考えられます。フェログラフィー【定量分析：Is値】Is値は異常摩耗の早期発見パラメータのつで、摩耗粒子を定量化するために用います。今回のIs値はの乗と高い値でした。フェログラフィー【定性分析：摩耗粒子および摩耗形態観察】分析結果から比較的多く観察された粒子は、以下の通りでした。正常な摩耗粒子・潤滑状態が正常なマイルド摩耗により発生。切削粒子・異物や金属表面の微小突起による切削摩耗により発生。黒錆・潤滑状態がやや厳しい凝着摩耗により発生。金属接触が厳しく、且つ、高い摩擦熱が発生していると考えられます。フリクションポリマ・局部的に高圧・高温となる場合に発生。観察された摩耗粒子の中でも切削粒子、フリクションポリマは、注意が必要です。摩耗形態の中でも切削摩耗は摩耗進行速度が速く、転がり軸受でこの摩耗形態が発生した場合には寿命が分の程度に低下することも知られており、切削摩耗により生じた軌道面の損傷が起点となって、転がり軸受の寿命となるフレーキングに進展することから、傾向監視が必要です。フリクションポリマは、潤滑油が軌道面に押し込められ高圧状態になると同時に、圧縮熱により高温状態になった結果、基油自身が重合反応を起こし生成することが知られています。そのため、高圧高温状態の解消がなされなければ、潤滑油の劣化が進行し、粘度上昇に因る潤滑異常に進展する場合があります。Iカップリング発光分光分析【SOAP-T】検出された金属元素から発生箇所を推定すると、以下の通りでした。鉄、亜鉛・軸受等リン、カルシウム、ケイ素、ナトリウム、マグネシウム・外部混入異物SOAP-Tでリンがppm検出されました。使用油であるコスモタービンスーパーには添加剤としてリンは含まれていないことから、異種油の混入、或いは、油名が違う可能性が考えられます。ケイ素の検出SOAP-Tでケイ素がppm検出されました。一般に、潤滑油中からケイ素が検出された場合の原因として、以下の点が挙げあられます。シリコン油或いは、シリコン系の添加剤が検出されるフェログラフィーおよびフィルタ表面の異物観察で砂が多く観察されて検出されるシリコングリースをシール部に塗布している場合、このシリコングリースが潤滑油に混入して検出されるケイ素が多く検出された原因がであると軸受摺動面に噛み込み摩耗が進行したり、であると潤滑油とグリースが混ざって粘度が上昇し、粘性抵抗が増大することにより、油温が上昇する等の悪影響を及ぼすことがあります。分析の結果から、今回検出された原因は、比較的高濃度であることからの可能性が考えられます。については、分析結果では確認することが出来ませんので、これに関する情報があれば提供をお願いします。計数汚染度、重量汚染度は共に当社推奨の管理限界値に到達していました。計数汚染度計数汚染度はNAS級と当社推奨の管理限界値NAS級に到達していました。重量汚染度はmg/mlと当社推奨の管理限界値mg/mlに到達していました。光学顕微鏡写真重量汚染度で濾過したフィルタ表面上の夾雑物を光学顕微鏡で観察した結果、鉄錆、砂等が観察されました。粘度は当社推奨の管理限界値を超えていました。粘度粘度はmm/sと新油値のmm/sに比較して、粘度変化率は-.％で、当社推奨の管理限界値である±％を超えていました。適正な粘度範囲で使用していない場合、潤滑部で油膜切れが発生し、摩耗の進行に繋がることが懸念されます。水分は.ppmと当社推奨の管理限界値の以下にあり、良好でした。酸価は.mgKOH/gと新油値の.mgKOH/g以下にあり、良好と判断します。IRIRの結果、新油のIRスペクトルと一致しない箇所が確認されました。SOAP-Tの結果、ご提供頂いた新油コスモタービンスーパーからはリンが検出されず、使用油からはリンが検出されました。これらのことから、異種油の混入、或いは、油名の誤りなどが考えられます。
報告№103-6110 | 分析№103-02019 | 103-02019 | 精点Aを実施した結果、全酸価が.mgKOH/gとやや高い値でした。IRで油劣化の兆候を示すカルボン酸の吸収が見られたことから、全酸価が高い要因は、油劣化によるものと考えられました。今後、油中の酸成分により金属表面が腐食して発生する腐食摩耗を予防するため、更油の計画されるとともに、ヶ月後に精点Cを実施し、油の劣化状況及び摩耗状況を確認されることを推奨します。これらのことは、全酸価が.mgKOH/gと当社推奨の管理限界値内にあるものの、高い値を示しており、IRで油劣化の兆候を示すカルボン酸の吸収が見られたこと以上のことから判断しました。
報告№109-09136 報告№111-00576 | 分析№109-001160 分析№111-002689 | 111-002689 | 潤滑油および軸受は継続使用可能な状態にあると判断します。但し、今後も摩耗の進行を傾向監視するため、以下の対策を推奨します。定期的な分析切削摩耗の進行を監視するため、定期的に分析を実施し、摩耗の進行状況を確認することを推奨します。再分析の時期を理論的に求めたところ、最短で約時間となります。この時間は、油中汚染物が均一になるために必要とする時間であり、この時間を経過すれば、油が入れ替わっていても再分析の結果から状態の傾向を確認することが可能となります。そのため、試運転などで数時間の運転が可能であれば、より的確に状況が確認できますので再分析を推奨します。油槽内の清掃潤滑油が汚染されていることから、油槽内は汚染されていると思われます。更油をする際には、油槽内を清掃し、更油する新油もNAS級程度の清浄な潤滑油を更油することを推奨します。Iカップリング発光分光分析供試の潤滑油を分析した結果、検出された金属元素は、SOAPの結果表に示すように、鉄、カルシウム、バリウム、アルミニウム、ケイ素、ナトリウムが検出されました。これらの検出された金属元素から発生箇所を推定すると鉄・軸受等カルシウム、バリウム、アルミニウム、ケイ素ナトリウム・外部混入異物であると思われます。このうち、機械部品が摩耗したと思われる元素はのグループです。フェログラフィー異常摩耗の早期発見パラメータとして摩耗粒子を定量化して評価するフェログラフィーのIs値は、潤滑状態が厳しいの乗でした。摩耗粒子の形態で比較的多く観察された粒子は、潤滑状態が正常な場合に発生する摩耗粒子異物の噛み込みにより発生する切削粒子局部的に高圧・高温となる場合に発生するフリクションポリマ外部から混入したと思われる樹脂等でした。このような摩耗粒子が観察された場合には、潤滑部では正常なマイルド摩耗異物による切削摩耗であり、そして局部的ではあるものの高圧・高温の箇所が発生していることも分かります。摩耗形態の中でも切削摩耗は摩耗進行速度が速く、転がり軸受でこの摩耗形態が発生した場合には寿命が分の程度に低下することも知られており、切削摩耗により生じた軌道面の損傷が起点となって転がり軸受の寿命となるフレーキングに進展することから傾向監視による経過監視が必要です。フリクションポリマは、潤滑油が軌道面に押し込められ高圧状態になると同時に、圧縮熱により高温状態になった結果、基油自身が重合反応を起こし生成することが知られています。そのため、高圧高温状態の解消がなされなければ、潤滑油の劣化が進行し、粘度上昇に因る潤滑異常に進展する場合があります。計数汚染度は当社推奨の管理限界値を超えていました。フィルタ表面の異物観察で金属片、鉄錆等が観察されたことから、汚染度が高い要因は、摩耗と外部混入異物の影響と思われます。粘度、水分、全酸価、IR、RBOTの各データは良好でした。尚、別紙RBOTの減少傾向から油の余寿命を求めた結果、本試料は直近の更油から起算して稼働日数が年月まで使用可能であることが分かります。
報告№103-6157 | 分析№103-03016 | 103-03016 | 回目の初期試験を実施した結果、摩耗は安定していると判断します。これらのことは、前回に比較して、計数汚染度は等級に変化はなく、SOAP／D-SOAPの鉄及び錫濃度に大きな変化がなく、異常摩耗の早期発見パラメータであるフェログラフィーのIs値が、と良好の範囲にあること以上のことから判断しました。
報告№107-0366 報告№109-09482 | 分析№107-01900 分析№109-002953 | 109-002953 | 濾過前の試料油を分析した結果、粘度が.mm/sと新油のmm/sに比較して、粘度変化率は+％で、やや不良領域にありますが、前回の.mm/sに比較して変化はありませんでした。粘度は、現在ISOVGからISOVGに移行中であり、且つ、前回に比較して変化がないことから、本試料油は継続使用可能と判断します。
|  | 113-002507 | フェログラフィーで観察された代表的な摩耗粒子は以下の通りです。疲労摩耗粒子・繰返し応力による金属疲労で発生。大型化するとフレーキングの発生が懸念されます。
報告№109-09209 報告№109-09209 | 分析№109-001583 分析№109-001584 | 109-001584 | 分析の結果、全てのデータが良好であることから、この油は継続使用可能と判断します。特性低下全ての項目が良好の範囲にあったことから、特性低下は認められず良好と判断します。粘度は良好と判断します。粘度は.mm/sと新油値.mm/sに対する粘度変化率は+.％で、当社推奨の管理限界値である±％以内にあり、良好と判断します。全酸価は良好と判断します。全酸価は.mgKOH/gと新油値に比較して若干高くなっていたものの、今回の分析結果には劣化の兆候として現れる有機物・有機化物が確認されていないことから基油は良好と判断します。基油は良好と判断します。酸化劣化の兆候のパラメータである有機物・有機化合物は、今回の分析結果で確認されなかったことから、基油には劣化兆候はなく良好と判断します。酸化安定度は良好な範囲にありました。酸化安定度は、新油値と比較して十分に残存していることが必要ですが、今回の分析結果は新油の％が残存しており、当社推奨の管理限界値の％以上であったことから、良好と判断します。汚染水分濃度は管理限界値以下で汚染されておらず、清浄であると判断します。水分濃度は良好です。水分濃度は.と当社推奨の管理限界値の以下であり、良好と判断します。
報告№105-0033 | 分析№105-00246 | 105-00246 | 濾過前の試料油を分析した結果、計数汚染度が前回のNAS級に比較して、今回がNAS級とランク上昇していました。現在のところ、継続使用可能な状態にあるものの、前回から今回までの粒子の増加傾向から、来年月には注意領域に到達することが懸念され、バルブの動作障害の発生が懸念されます。これらの障害発生に対する弊害を勘案の上、予防処置としてヶ月以内に再度分析を実施し、汚染状態を確認されることを推奨します。
報告№106-6023 報告№106-6030 | 分析№106-00388 分析№106-00726 | 106-00726 | オーバーホールヶ月後に初期試験を実施した結果、全てのデータが良好であることから、この油は継続使用可能と判断します。但し、圧油集油槽には濾過機が設置されているため、油中汚染度は常時清浄な状態に保持され、摩耗に変化が生じても検出出来ない可能性もありえます。そこで、より正確に解析するために濾過機の入口と出口から採油を実施し、正確な濾過効率を元に摩耗の進行状況を確認されることを推奨します。尚、主機停止時間分後に油槽上部メクラ栓から採油を実施しているため、油循環中の採油に比較して油中粒子が沈降して低濃度になっている部分を採油していると考えられます。したがって、油が循環している状態で採油を実施した場合に比較して、分析データが低くなり、異常な状態を見落としてしまう可能性がありますので、今後の採油は、停止直後、或いは、油循環中に採油を実施されることを推奨します。
報告№109-09061 報告№109-09061 | 分析№109-000632 分析№109-000632 | 109-000632 | 、汚染度、軸受の潤滑状態を確認する。本試料油は、採油量が少なかったため計数汚染度は参考値としてお考え下さい。汚染度および軸受の潤滑状態分析の結果、計数汚染度、重量汚染度共に当社推奨の管理限界値超えていることが分かりました。異常摩耗の早期発見パラメータであるフェログラフィーのIs値がの乗と高く、潤滑状態がやや厳しい状態にあることが分かりました。摩耗粒子の形態観察で観察された粒子は、金属接触が厳しい場合に発生するシビア粒子、外部から混入したと思われる樹脂がやや多く観察されたことから、潤滑状態がやや厳しいのは凝着摩耗であるためと推定されました。今後さらに摩耗が進行し、摩耗により発生した損傷が起点となって、転がり軸受の寿命の指標となるフレーキングに進展することが懸念されるため、再度分析を実施し、摩耗の進行状況を確認することを推奨します。ミリポアフィルタの表面観察で、μmを超す大型の金属片、鉄錆、砂等が多く観察されていることと、SOAPで鉄、ケイ素、D－SOAPで鉄、銅が検出されたことから、汚染度が高い要因は、摩耗粒子と外部混入異物の影響によるものと考えられます。再分析の時期を理論的に求めたところ、最短で約時間となります。この時間は、油中汚染物が均一になるために必要とする時間であり、この時間を経過すれば、再分析の結果から状態の傾向を確認することが可能となります。そのため、油が入れ替わっていても試運転などで数時間の運転が可能であれば、より的確に状況が確認できますので再分析を推奨します。ケイ素の検出ケイ素がppm検出されています。一般に、潤滑油中からケイ素が検出された場合の原因として、油の消泡剤として使用されるシリコン系の添加剤が検出されるフェログラフィーおよびフィルタ表面の異物観察で砂が多く観察され、これが検出されるシリコングリースをシール部に塗布している場合、このシリコングリースが潤滑油に混入して検出されるなどが挙げられますが、今回の原因は、フィルタで砂が観察されたことから、～の可能性が考えられます。およびについては、分析結果では確認することが出来ませんので、原因を絞込むため、消泡剤の投与をしていないか、また、シリコングリースを使用している箇所があるかについてご確認下さい。を示す粘度、水分、全酸価、IR、RBOTの各データは良好の範囲にあることから、この油は継続使用可能と判断します。
報告№109-09136 報告№113-00512 | 分析№109-001160 分析№113-002146 | 113-002146 | 潤滑油は継続使用可能な状態にあると判断します。本試料油の添加剤は、一般に、タービン油に比較して極圧添加剤や摩耗防止剤などの濃度が高く、この影響でRBOT試験の結果が変動する傾向があります。そのため、タービン油と同等の精度でギヤ油を評価するには、RBOTの結果に加え、粘度、全酸価、IRなどのデータに基づき総合的に判断することが必要です。前回同様に粘度、全酸価、IR、RBOTの各データは正常であることから、潤滑は良好と判断します。尚、別紙RBOTの減少傾向から油の余寿命を求めた結果、本試料は直近の更油から起算して年月まで使用可能であると推定されました。前回同様に水分は良好と判断します。
報告№107-6562 報告№107-6562 | 分析№107-02255 分析№107-02255 | 107-02255 | トライボ診断の結果、泡立ち試験を除く項目は良好でした。泡立ち試験の結果は、一般的には消泡性能が低くいと判断できる値の-ですが、新油値の-と同レベルにあったため、良好と判断します。一方、摩耗粒子の形態観察でμm以下の小さな摩耗粒子が観察され、潤滑状態指数はのマイナス乗と濾過設備のない機器であれば正常な潤滑状態にあると判断できる状況でした。但し、ギヤボックスの油系統にはインラインフィルタとオフラインフィルタがあり、μmサイズ以上の粒子の大部分は捕捉され、異常な摩耗状態が発生したとしても正常な潤滑状態にあると誤認してしまう可能性があります。フィルタの捕捉の影響による誤認を避けるため、今後の診断に当たっては、これまでの採油箇所に加え、インラインフィルタやオフラインフィルタの捕捉物も分析し、その結果から潤滑状態を評価することを推奨します。尚、フィルタ捕捉物の分析を実施する際には、フィルタ流量、フィルタ使用時間などの追加情報が必要です。是非ご提供下さい。泡立ち試験の結果、消泡性能が低いと判断できる値であるものの、新油と同レベルにありました。粘度は良好。粘度はmm/sと新油値.mm/sに比較して、粘度変化率は-％で、当社推奨の管理限界値である±％以内にあり、良好と判断する。粘度はmm/sでした。粘度はmm/sでした。粘度指数はでした。粘度指数はでした。泡立ち試験は-でした。泡立ち試験は-と新油と同レベルにあり、消泡性能が新油と同レベルにあることが確認されました。水分は良好。水分はppmと当社推奨の管理限界値の以下であり、良好と判断する。全酸価は良好。全酸価は.mgKOH/gと新油値.mgKOH/gに比較して高いものの、IRの結果で、劣化の兆候が確認されなかったことから、良好と判断します。機器の潤滑状態精密な濾過設備がない機器であれば、潤滑状態指数は正常の範囲にあると判断します。潤滑状態指数は正常の範囲にあると判断します。異常摩耗の早期発見パラメータである潤滑状態指数がのマイナス乗と、精密な濾過設備がない機器であれば、潤滑状態指数は正常の範囲にあると判断します。
報告№109-09136 報告№114-00264 | 分析№109-001160 分析№114-000968 | 114-000968 | 分析の結果、は良好の範囲にあるものの、水分が.ppmと当社推奨の管理限界値を超えています。金属表面が腐食して腐食摩耗が発生することが懸念されます。軸受は継続使用可能な状態にあると判断します。但し、疲労摩耗粒子が確認されたことから、以下の対策を推奨します。更油水分が高いことから、ケース内に錆が発生し、その影響で摩耗が発生する懸念があります。当該機は、更油を推奨します。更油をする際には、ケース内を清掃し、更油する新油もNAS級程度の清浄な潤滑油を更油することを推奨します。定期的な分析今後の進行が懸念される疲労摩耗の推移を監視するため、定期的な分析実施を推奨します。分析結果異常摩耗の早期発見のパラメータであるフェログラフィーのIs値は、レベルとやや高い値です。また、潤滑部の摩耗が認められたため、定期的に潤滑油分析を実施し、摩耗推移を監視することが有用と考えます。フェログラフィーで観察された代表的な粒子は、以下の通りです。正常な摩耗粒子・潤滑状態が正常なマイルド摩耗により発生。疲労摩耗粒子・繰返し応力による金属疲労で発生。大型化するとフレーキングの発生が懸念されます。SOAP/D-SOAPの結果、鉄が比較的高い値で検出されていることから、軸受軌道面で摩耗が発生していると推定されます。亜鉛がSOAPでppm検出されていることから、亜鉛を使用した箇所の溶出・摩耗が発生していると考えられます。発生箇所が亜鉛メッキされた部品であった場合、耐食性が低下して腐食に進展することが懸念されます。計数汚染度、重量汚染度は共に良好です。粘度、酸価、IRの各データは良好です。水分は.ppmと当社推奨の管理限界値を超えています。今後、水分の影響でケース内に錆が発生し、その影響で摩耗が発生する懸念があります。
報告№109-09136 | 分析№109-001160 | 113-002316 | 対象設備は継続使用可能な状態にあると判断します。但し、水分濃度が高く、また酸中和作用の添加剤の働きを知るパラメータである塩基価が低下している事が確認されました。そのため以下の対策を推奨します。更油水分の影響により金属表面で腐食摩耗が発生し、発生した鉄錆等の粒子が潤滑部に噛み込み、摩耗が進行することが懸念されます。また、塩基価の低下が確認されたことから、油中の酸性物質を中和することが出来なくなり、金属表面の腐食が発生することが懸念されることから、予防措置として更油を推奨します。定期的な分析今後の摩耗推移を監視するため、定期的な分析実施を推奨します。異常摩耗の早期発見のパラメータであるIs値は、レベルとやや高い値でした。また、潤滑部の摩耗が認められたため、定期的に潤滑油分析を実施し、摩耗推移を監視することが有用と考えます。フェログラフィーで比較的多く観察された粒子は、以下の通りです。正常な摩耗粒子・潤滑状態が正常なマイルド摩耗により発生。切削粒子・異物や金属表面の微小突起による切削摩耗により発生。シビア粒子・潤滑状態がやや厳しい凝着摩耗により発生。極微小領域で油膜切れが発生したことを示します。黒錆・潤滑状態がやや厳しい凝着摩耗により発生。局部的な厳しい金属接触と高い摩擦熱が発生していたことを示します。切削粒子、シビア粒子、黒錆は、摩擦面が将来的に異常摩耗へ進展する可能性を示唆しているため、傾向監視が有用と思われます。詳細は、別紙傾向監視が必要な摩耗粒子をご覧ください。シリンダライナ、ピストンリングの摩耗SOAP-Tで鉄がppmと比較的高い値で検出され、フェログラフィーで鉄系のシビア粒子が観察されたことから、鉄を主成分とした部品、例えばシリンダライナやピストンリング等が摩耗している可能性があるため、今後の摩耗進行の監視が有用です。固形カルシウム化合物の生成SOAP-Tでカルシウムが検出されました。この固形カルシウムは、潤滑油に混入した燃焼ガス中の酸成分がカルシウム添加剤と中和反応して生成される比較的硬い化合物のため、摺動面に噛み込み、切削摩耗が進行することが懸念されます。詳細は、別紙固形カルシウム化合物の生成をご覧ください。粘度、酸価の各データは良好です。水分はppmと当社推奨の管理限界値を超えていました。今後、水分の影響でエンジン内部に錆が発生し、その影響で摩耗が発生する懸念があります。塩基価はmgKOH/gと当社推奨の管理限界値以下にありました。今後、油中の酸性物質を中和することが出来なくなり、金属表面の腐食が発生することが懸念されます。
報告№109-09136 | 分析№109-001160 | 113-002574 | 潤滑油および対象設備は継続使用可能な状態にあると判断します。但し、今後の摩耗推移を確認するためにも傾向監視を継続することが有効です。定期的な分析今後の切削摩耗、疲労摩耗の推移を監視するため、定期的な分析実施を推奨します。異常摩耗の早期発見のパラメータであるIs値は、レベルと正常です。但し、潤滑部の摩耗が認められたため、定期的に潤滑油分析を実施し、摩耗推移を監視することが有用と考えます。フェログラフィーで比較的多く観察された粒子は、以下の通りです。正常な摩耗粒子・潤滑状態が正常なマイルド摩耗により発生。切削粒子・異物や金属表面の微小突起による切削摩耗により発生。疲労摩耗粒子・繰返し応力による金属疲労で発生。大型化するとフレーキングの発生が懸念されます。切削粒子は、摩擦面が将来的に異常摩耗へ進展する可能性を示唆しているため、傾向監視が有用と思われます。詳細は、別紙傾向監視が必要な摩耗粒子をご覧ください。粘度、水分、酸価の各データは良好です。
報告№107-0366 報告№108-0324 | 分析№107-01900 分析№108-02240 | 108-02240 | 濾過前の試料油を分析した結果、異常摩耗の早期発見パラメータであるフェログラフィーのIs値がの乗とやや不良領域にあり、摩耗粒子形態観察でμm以下の鉄系摩耗粒子、金属接触が厳しく、且つ、摩擦熱が高い場合に発生する黒錆が多く観察されました。D－SOAPの結果、前回に比較して鉄が.ppmからppmに増加していました。主にサーボシリンダ内壁およポンプ内部で摩耗が進行している可能性が考えられます。このまま摩耗が進行し汚染度が増加した場合、バルブ類の動作障害やフィルタおよびストレーナの目詰まり等が発生することが懸念されます。これらの障害発生に対する弊害を勘案の上、濾過を実施されることを推奨します。
報告№109-09136 報告№112-00636 | 分析№109-001160 分析№112-002851 | 112-002851 | 分析の結果、油の性状・汚染度・機器摩耗・油余寿命に関するすべてのデータは良好な範囲にあったことから、潤滑油および減速機は継続使用可能な状態にあると判断します。但し、今後も摩耗の進行を傾向監視するため、以下の対策を推奨します。定期的な分析今後懸念される凝着摩耗の進行を監視するため、定期的に分析を実施することを推奨します。はフェログラフィーおよびSOAP／D-SOAPの結果から総合的に判断した結果、傾向管理が必要な状態にあると考えられます。フェログラフィー【定量分析：Is値】Is値は異常摩耗の早期発見パラメータのつで、摩耗粒子を定量化するために用います。Is値は前回に比較しての乗から変化はなく、低い値でした。フェログラフィー【定性分析：摩耗粒子および摩耗形態観察】分析結果から比較的多く観察された粒子は、以下の通りでした。正常な摩耗粒子・潤滑状態が正常なマイルド摩耗により発生。観察された摩耗粒子の中には、μmサイズの大型のシビア粒子が観察されました。シビア粒子は、視野に個と少ないことから、直ちに異常ではないものの、今後さらに摩耗が進行することが懸念されます。Iカップリング発光分光分析【SOAP／D-SOAP】検出された金属元素から発生箇所を推定すると、以下の通りでした。鉄、錫、亜鉛・ギヤ、軸受等リン・添加剤カルシウム、ナトリウム・外部混入異物バックラッシご提供いただいた減速機に関する情報からハスバ歯車の組み合わせの段減速機構であり、この歯車の構成から接触点箇所のバックラッシを求めました。ギヤのバックラッシの増加量を求めた結果、接触点箇所でバックラッシの増加量は、最も大きい箇所で約.μmと推定されます。バックラッシ増加分の上限値は、メーカにより差異はあるものの、当社の推奨するバックラッシは、一般に推奨されるμmを管理目安にしています。この値に比較して十分に小さい値であり、SOAP/D-SOAPの鉄濃度に変化はないことから、摩耗は安定していると思われます。計数汚染度は、前回に比較してNAS級から等級に変化はなく、良好でした。粘度、水分、全酸価、IR、RBOTの各データは、前回同様に良好でした。尚、別紙RBOTの減少傾向から油の余寿命を求めた結果、本試料は前回から起算して稼働日数が年月まで使用可能であることが分かりました。本試料油の添加剤は、一般に、タービン油に比較して極圧添加剤や摩耗防止剤などの濃度が高く、この影響でRBOT試験の結果が変動する傾向があります。そのため、ギヤ油の余寿命の評価をタービン油と同等の精度で得るには、RBOTの結果に加え、粘度、全酸価、IRなどのデータを総合的に判断することが必要です。
報告№109-09094 報告№110-00722 | 分析№109-000900 分析№110-003343 | 110-003343_20110308 | 外輪外側のハウジングとの接触部で発生した焦げ痕は、外輪とハウジング間で微小なすき間が発生し、フレッティングやクリープが発生し、局部的に発熱したためと想定されます。このような場合、外輪軌道面と転動体の間で高圧・高温になっていることも考えられます。そこで、グリース中の摩耗粒子から、フレッティングやクリープなどの発生がないか、また、軸受軌道面において異常な摩耗は発生していないかについて確認しました。粒子の観察結果から、μm以下の鉄系摩耗粒子が比較的多く観察されたものの、フレッティングやクリープなどで発生する摩耗粒子は確認されませんでした。また、転がり軸受寿命の指標としている摩耗粒子も観察されていないことから、軸受軌道面ではフレーキングの発生はなく転がり軸受は継続使用可能と判断します。グリースのちょう度、滴点、全酸価、有機物・有機化合物の各データは良好であり、異常な発熱による劣化等は確認されませんでした。分析の結果、転がり軸受寿命の指標としている摩耗粒子が観察されていないことから、軸受軌道面ではフレーキングの発生はなく継続使用可能と判断します。また、グリースの物理的性状を示す各データは良好の範囲にあり、グリースは継続使用可能な状態にあると判断します。なお、外輪外側のハウジングとの接触部で発生した焦げ痕は、外輪とハウジング間で微小なすき間が発生し、フレッティングやクリープの発生による場合が想定されます。次回組立時にはハウジングの摩耗がないか、ベアリングのはめあいが適正になっているかについてご確認下さい。≪状態監視とパラメータ≫分析の目的および各分析のパラメータは以下の通りです。特性低下目的：グリースの分析結果から、グリースの物理的性状や劣化傾向などを確認する。全酸価JISK赤外線吸収スペクトルJISKちょう度JISK滴点JISK摩耗目的：グリース中の摩耗粒子を分析する事により、回転・摺動部の潤滑状態、摩耗劣化の程度、余寿命などを解析する。摩耗診断電子顕微鏡観察JISKX線マイクロアナリシス油中金属濃度）JISK≪分析結果≫特性低下全酸価：今回は実施していません。赤外線吸収スペクトル：良好ちょう度：今回は実施していません。滴点：今回は実施していません。摩耗摩耗診断：良好摩耗診断の結果、μm以下の鉄系摩耗粒子が比較的多く観察されました。電子顕微鏡観察・X線マイクロアナリシス：今回は実施していません。油中金属濃度：良好油中金属濃度の結果、軸受の摩耗による鉄等は検出されませんでした。油中金属濃度：良好油中金属濃度の結果、鉄が検出されました。
報告№108-0250 報告№108-0250 | 分析№108-01817 分析№108-01819 | 108-01819 | 、汚染度、軸受の潤滑状態を確認する。分析の結果、計数汚染度がNAS級以上、重量汚染度がmg/mlと共に当社推奨の管理限界値を超えていまいした。また、異常摩耗の早期発見パラメータであるフェログラフィーのIs値が高いの乗となっていました。摩耗粒子およびフィルタ表面の異物観察で外部から混入したと思われる鉄錆、砂、樹脂等が多く観察されました。更にD－SOAPで鉄が検出されたことから、汚染度が高い要因は、外部から混入した異物によるものと考えられました。外部混入異物は、今回の採油が対象設備の停止中に排油口から採油を実施しているため、排油口配管内部に残留していた汚染物が検出された可能性が高いと思われますが、同時に観察された摩耗粒子は、粒子濃度が高めになる箇所からの採油であるにもかかわらず、正常な潤滑状態下で発生した摩耗粒子が支配的であることから、対象設備の潤滑状態は正常な状態にあると判断します。尚、を示す粘度、水分、全酸価、IRの各データは良好の範囲にあることから、この油は継続使用可能と判断します。
報告№108-0387 報告№109-00050 | 分析№108-02609 分析№109-000236 | 109-000236 | 分析の結果、前回に比較して摩耗粒子の形態観察でフレッティングにより発生するμm未満の赤錆が多く観察され、SOAP／D－SOAPの鉄濃度が増加傾向にあることから、フレッティングによる摩耗が進行していることが分かりました。転がり軸受でフレッティングが発生する箇所は、軸と内輪内面軸受箱と外輪外面軌道輪と転動体の箇所が考えられます。今後、フレッティングにより発生した赤錆がギヤ歯面および転がり軸受軌道面に噛み込み、ギヤ歯面の場合、切削摩耗や疲労摩耗に進展することが懸念されます。また、転がり軸受の場合、噛み込み傷が基点となって転がり軸受の寿命の指標となるフレーキングへの進展が懸念されるため、定期的に分析を実施し、摩耗の進行状況を確認されることを推奨します。
報告№102-6047 報告№102-6047 | 分析№102-00842 分析№102-00842 | 102-00842_能代吸収塔循環ポンプ1C | フェログラフィーの結果、摩耗の過酷度を示すIs値がの乗と使用可能な範囲にあるものの、外部から混入した砂、鉄錆等の異物、μm以下の鉄系粒子、及び、銅系粒子が見られました。現在のところ、摩耗粒子のサイズは小さく、摩耗形態はマイルド摩耗状態にあると判断します。但し、外部から混入した異物がやや多く見られるため、異物の影響で摩耗が進行する場合が考えられます。摩耗が安定しているか、或いは、進行しているのかを判断するには、摩耗粒子が平衡濃度に到達する時間以上経過した時点でもう一度分析を実施し、そのデータから確認されることが必要ですので、推奨時間経過後の再分析を推奨します。SOAP／D－SOAPで鉛が検出されていたため、鉛を含む摩耗粒子発生の可能性を図面により推測しました。その結果、ご提供いただいた構造図より、部品番号-Aのブッシュから発生している可能性が最も高いと考えられました。仮に、このブッシュの摺動部で摩耗が発生していると仮定した場合、部品番号のスリーブ軸受とブッシュをネジ止めしている止めネジが緩んでいるか、或いは、主軸とブッシュの摺動面が接触していると思われます。ブッシュの材質が明確でないため、鉛の発生源をブッシュと仮定して推定しました。鉛の発生源は、その他には油の添加剤に鉛が含まれている場合がありますので、添加剤混合の有無をご確認下さい。機器の潤滑状態SOAPの結果、鉛を使用した部分の摩耗が確認されました。SOAPの結果、ブッシュやスリーブ軸受に処理された鉛メッキ部の摩耗により発生したと思われる鉛がppm検出されました。一方、外部から混入したとケイ素がとやや多く検出されました。D－SOAPの結果、鉛を使用した部分の摩耗が確認されました。D－SOAPの結果、ブッシュやスリーブ軸受に処理された鉛メッキ部の摩耗により発生したと思われる鉛がppm検出されました。フェログラフィーの結果、摩耗状態はマイルド摩耗状態にあると判断します。フェログラフィーの結果、摩耗の過酷度を示すIs値がの乗と使用可能な範囲にあるものの、外部から混入した砂、鉄錆等の異物、μm以下の鉄系粒子、及び、銅系粒子が見られました。現在のところ、摩耗粒子のサイズは小さく、摩耗形態はマイルド摩耗状態にあると判断します。但し、外部から混入した異物がやや多く見られるため、異物の影響で摩耗が進行する場合が考えられます。摩耗が安定しているか、或いは、進行しているのかを判断するには、摩耗粒子が平衡濃度に到達する時間以上経過した時点でもう一度分析を実施し、そのデータから確認されることが必要ですので、推奨時間経過後の再分析を推奨します。
報告№109-09136 報告№110-00080 | 分析№109-001160 分析№110-000288 | 110-000288 | ・摩耗状態SOAP／D－SOAPの結果、潤滑油中からは鉄およびクロムが比較的多く検出されました。検出されたこれらの金属は、粒子観察の結果から金属潤滑部が局部的に油膜切れを起して発生するシビア粒子、繰返し応力を受けて発生する疲労摩耗粒子でした。これらのことから、軸受軌道面では凝着摩耗疲労摩耗が混在して発生していることが分かりました。本軸受は、異常摩耗の早期発見パラメータであるフェログラフィーのIs値がの乗と高い値であり、転がり軸受の寿命の指標となる～μmサイズの摩耗粒子が観察されたことから、軌道面には微小なフレーキングの発生があると推定されました。Is値は、軸受の潤滑状態の厳しさを示す指標であり、その値がの乗で、疲労摩耗により発生した摩耗粒子のサイズが大型であることが確認されたことから、軸受交換を計画する時期にあると判断されます。・汚染度計数汚染度はNAS級以上と汚染されていました。・粘度、水分、全酸価、IRの各データは良好でした。潤滑油は継続使用可能な状態にあるものの、軸受軌道面には微小なフレーキングが発生していると推定されます。一般に、微小なフレーキングが発生している場合、表面層の亀裂は軸受の内層部に向かって進展し、亀裂同士がつながり大型剥離の原因となりやすく、結果として軸受の重大な損傷原因となることが知られています。本試料の場合は、摩耗粒子の観察結果から発生しているフレーキングがコロ表面軌道表面の微小剥離に留まっていると考えられますが、フレーキングが内層部まで進展した場合、軸受表面の硬化処理層が剥離して母材に到達すると軸受機能が低下することも考えられます。今後、比較的短期間で軸受の機能が低下することが懸念されるため、軸受点検および交換の検討をされると同時に、ヶ月以内に再度分析を実施し、フレーキングの進展状況を確認することを強く推奨します。
報告№109-09136 報告№114-00213 | 分析№109-001160 分析№114-000701 | 114-000701 | 分析の結果、計数汚染度はNAS級と当社推奨の管理限界値に到達しています。今後、油中の汚染物が軸受摺動面に噛み込み摩耗が進行することが懸念されます。軸受は継続使用可能と判断します。但し、軸受メタルの摩耗が確認されているため、以下の対策を推奨します。更油および油槽内の清掃油中の汚染度が高いことから、汚染物が軸受摺動面に噛み込み摩耗が進行することが懸念されるため、更油を推奨します。尚、更油をする際には、油槽内を清掃し、更油する新油もNAS級程度の清浄な潤滑油を更油することを推奨します。定期的な分析および分析周期の検討定期的な潤滑油分析によるトライボ診断を実施することにより、分析データの変化から異常の兆候を早期に発見することが可能となります。別紙金属摩耗粉の平衡速度から計算する採油周期に示すように、計算では運転時間が時間で平衡濃度に到達すると思われます。そのため、本設備は時間経過すれば、いつでも採油可能ですので、この時間を目安に次回の採油時期を検討することを推奨します。次回の結果で摩耗状態が良好と確認されれば、分析周期を定期分析の周期にもどし、異常な摩耗状態と確認できた場合には分析周期をさらに短縮して、傾向管理していくことを併せて推奨します。軸受メタルの情報提供今後軸受メタルの摩耗が進行した場合、摩耗程度を評価する必要がありますので、次回分析時には、メタルサイズ、油入れ替え後の稼働時間ならびに直近のメタル交換からの稼働時間をお知らせください。分析結果異常摩耗の早期発見のパラメータであるIs値はレベルとやや高い値です。潤滑部の摩耗が認められたため、定期的に潤滑油分析を実施し、摩耗推移を監視することが有用と考えます。フェログラフィーで観察された代表的な粒子は、以下の通りです。発生粒子 発生メカニズム 切削粒子 摺動面のつの金属表面の一方に生じた硬い突起が、もう一方の金属面に喰い込み、バイトで機械加工するように発生する場合と摺動面に異物が噛み込んで軟らかい側の金属表面に埋まって相手面の金属表面を削って発生する 切削粒子は、摩擦面が将来的に異常摩耗へ進展する可能性を示唆しているため、傾向監視が有用と思われます。詳細は、別紙傾向監視が必要な摩耗粒子をご覧ください。SOAPの結果、軸受メタルの成分である錫がppm検出されていることから、軸受メタルの摩耗が発生していると推定されます。今後、軸受メタルの摩耗が進行した場合、油膜が形成されにくくなり、最終的には焼損する場合もあるため、注意が必要です。計数汚染度はNAS級と当社推奨の管理限界値に到達しています。フィルタグラムで金属片、鉄錆、砂等が観察されていることから、汚染度が高い要因は、摩耗と外部混入異物の影響と思われます。粘度、水分、酸価、IRの各データは良好と判断します。
報告№109-09136 報告№112-00288 | 分析№109-001160 分析№112-001159 | 112-001159 | 潤滑油は継続使用可能な状態にあると判断します。但し、今後は障害予防を目的に以下の対策を推奨します。追加分析消泡性能が低下した場合、ギヤ歯面での油膜形成に影響が出て摩耗が進展することがありますので、フェログラフィーおよびSOAP-Tを追加して摩耗により発生する油中金属濃度や潤滑状態を確認することを推奨します。泡立ち試験泡立ち試験の結果は、-と新油値が-であるのに比較して高い値となっていたことから、消泡性能が低下していることが分かりました。今後の使用状況によっては油の酸化劣化が進行したり、ギヤ歯面およびベアリング軌道面で油膜切れが発生したりする場合があるため、消泡剤の添加による消泡性能の改善など何らかの対応が必要になると思われます。分析結果泡立ち試験の結果、消泡性能が低下していることが確認されました。粘度粘度は.mm/sと新油値mm/sに比較して、粘度変化率は-％で、当社推奨の管理限界値である±％以内にあり、良好と判断します。泡立ち試験泡立ち試験は-と新油に比較して高い値でした。水分は.ppmと当社推奨の管理限界値の以下であり、良好と判断します。酸価は.mgKOH/gと新油値.mgKOH/gに比較して高いものの、IRの結果で油劣化の兆候を示すカルボン酸の吸収が確認されていないことから、良好と判断します。
報告№109-09136 報告№109-09136 | 分析№109-001159 分析№109-001159 | 109-001159 | トライボ診断によりギヤ等の健全性を確認するとともに、、汚染度を確認する。また、B冷却塔ファン減速機の分析データと比較する。採油について本試料油の採油は、ドレンプラグから実施しています。今回ご提供いただきました採油時の状況に関する情報で、採油を行ったドレン配管は比較的長く、配管容積分が廃油されていない可能性があることが分かりました。また、今回採油時に排油した量の記録も残っていませんでした。したがって本試料油は、循環しない配管内部の油を分析している可能性があり、分析結果に影響を与える可能性が想定されます。以上のことを踏まえて今回の分析結果を検討します。ギヤおよび転がり軸受の健全性確認分析の結果、重量汚染度がmg/と採油箇所の影響で高い値を示しています。D－SOAPの結果で油の添加剤成分であるリン、亜鉛、カルシウムが検出されていることから、重量汚染度が高い要因は、油の添加剤成分が析出して発生したものと思われます。また、摩耗粒子の形態観察で観察された粒子は、局部的に高圧・高温となる場合に発生するフリクションポリマ、ギヤ歯面の摩耗により発生したと思われるμm以下の鉄系摩耗粒子が観察されました。観察された摩耗粒子の中でも、フリクションポリマが多く観察されたことから、ギヤ歯面や転がり軸受では局部的に高圧・高温となる箇所が発生していることが分かりました。今回の採油は、沈殿物の多いドレンプラグからの採油であるにもかかわらず、観察された汚染物はスラッジに加えてμm以下の微細な摩耗粒子が大半で、異常な摩耗状態で発生する大型の摩耗粒子が観察されていないことから、ギヤ歯面および転がり軸受の軌道面の潤滑状態は正常な状態であると推定されます。但し、今回観察されたフリクションポリマは、潤滑油がギヤ歯面や軸受軌道面で高圧下に押し込められ、高圧と同時に発生する圧縮熱の影響をうけ潤滑油が重合して発生することが知られていることから、異常振動があったとすれば振動の影響でギヤ歯面に高圧状態が発生したと考えられます。振動の影響はギヤ歯面の異常摩耗には至っていないと考えられますが、念のため継続して潤滑油分析による傾向監視を推奨します。である計数汚染度は、NAS級と当社推奨の管理限界値内にありましたが、重量汚染度はmg/mlと非常に高い値を示していました。D－SOAPの結果、油の添加剤成分であるリン、亜鉛、カルシウムが比較的多く検出されたことから、重量汚染度が高い原因は、油の添加剤成分がスラッジ化したためと考えられました。である粘度、水分、全酸価、IRの各データは良好の範囲にあることから、この油は継続使用可能と判断します。振動値上昇の原因検討減速機における振動値上昇の原因は、以下のことが想定されます。ギヤの異常摩耗転がり軸受の損傷カップリングの損傷などによる偏心モータ振動の伝播ファン振動の伝播これらのうち、トライボ診断で検出できるのはおよびですが、今回の結果からは、いずれも検出されませんでした。また、～については、これらが原因でギヤ歯面などで油膜切れが発生した場合に摩耗粒子が発生することで検出されますが、これについても確認されませんでした。今後傾向監視する場合の採油は、排油量を考慮して実施して下さい。≪B号機との比較≫表B号機との比較号機 C号機 B号機 計数汚染度 級 級 重量汚染度 SOAP鉄濃度 D－SOAP鉄濃度 Is値 の乗 の乗 振動値が上昇したC号機と正常に運転しているB号機を比較しました。その結果、分析データに大きな差は確認されませんでした。汚染度の比較計数汚染度はC号機がNAS級、B号機がNAS級とC号機の方が高いものの、重量汚染度はC号機がmg/ml、B号機がmg/mlとC号機の方が低くなっており、汚染状態に大きな差異は確認されませんでした。潤滑状態の比較SOAP／D－SOAPの鉄濃度は、C号機、B号機ともに検出され、異常摩耗の早期発見パラメータであるフェログラフィーのIs値がの乗と差異は確認されませんでした。
報告№109-09136 報告№113-00635 | 分析№109-001160 分析№113-002727 | 113-002727 | 潤滑油は水分が高いことから、金属表面の腐食による摩耗の進行が懸念されます。対象設備は継続使用可能な状態にあると判断します。但し、今後の摩耗推移を確認するためにも傾向監視を継続することが有効です。更油或いは水分除去水分の影響により金属表面で腐食摩耗が発生し、発生した鉄錆等の粒子が潤滑部に噛み込み摩耗が進行することがありますので、更油或いは水分除去を推奨します。定期的な分析今後の摩耗推移を監視するため、定期的な分析実施を推奨します。異常摩耗の早期発見のパラメータであるIs値は、前回のレベルから変化はないものの、やや高いことから、定期的に潤滑油分析を実施し、摩耗推移を監視することが有用と考えます。重量汚染度は、.mg/mlでした。n-ペンタン不溶解分n-ペンタン不溶解分は、.mass％でした。粘度、酸価、塩基価の各データは良好でした。水分はと当社推奨の管理限界値を超えていました。今後、水分の影響でエンジン内部の腐食によって錆が発生し、その影響で摩耗が発生する懸念があります。
報告№109-09136 報告№112-00537 | 分析№109-001160 分析№112-002220 | 112-002220 | 潤滑油は継続使用可能な状態にあると判断します。粘度、全酸価、IR、RBOTの各データは良好でした。油の余寿命は、使用油の使用期間または使用時間が不明であったため、ご依頼の油の余寿命に関する検討は行えませんでした。ただし、今回の結果がmin、新油値がminであることから、使用期間を仮にヶ月間と仮定すれば余寿命は十二分にあると言えます。可能であれば、使用期間、あるいは使用時間の情報をご提供下さい。水分は良好でした。
報告№103-0207 | 分析№103-02064 | 103-02064 | 本試験は、油中の摩耗粒子から得られる情報からベアリング軌道面の状態を推定することを目的としました。分析の結果、ベアリングの使用時間と本試料油の使用時間とが同じであると仮定した場合、ベアリング軌道面の％程度にフレーキングが発生していると推定できます。この前提条件に間違いがなければ、ベアリングは使用可能な状態にあると思われます。これらのことは、鉄濃度から計算したフレーキングの発生面積が内輪軌道面の面積の凡そ％であること。観察された摩耗粒子がμm以下の小さな粒子が支配的であること。以上のことから判断しました。但し、今後も摩耗が進行することが予想されますのでCBMによる摩耗状態の把握が必要です。計算の結果、時間以上経過すれば、いつでも採油できる状態になりますので、この時間を目安に計画を立てて管理されることを推奨します。
報告№109-09136 報告№112-00597 | 分析№109-001160 分析№112-002517 | 112-002517_date130306 | 分析の結果、本試料および汚染状態は全て良好な範囲にあり、継続使用可能な状態にあると判断します。粘度、酸価、有機物・有機化合物、酸化安定度の各データは良好でした。尚、別紙酸化安定度の減少傾向から油の余寿命を求めた結果、今回の採油日からの使用可能期間は約年ヶ月であることが分かります。水分濃度は、継続使用可能な範囲にありました。
報告№109-09101 報告№109-09101 | 分析№109-000988 分析№109-000988 | 109-000988 | 、汚染度、軸受の潤滑状態を確認する。今回の採油は、対象設備の停止中にドレンから実施しているため、別紙油中粒子の沈降の影響に示すように、沈降の影響を受けて分析データが高濃度に出る可能性があります。今回の分析は、以上のことを踏まえて結果を検討します。分析の結果、摩耗粒子診断で異常摩耗の早期発見パラメータであるIs値がの乗とやや高く、潤滑状態がやや厳しい状態にあることが分かりました。摩耗粒子の形態観察で観察された粒子は、異物の噛み込みにより発生する切削粒子、金属接触が厳しい場合に発生するシビア粒子、微小な疲労摩耗粒子、銅合金がやや多く観察されましたが、観察された摩耗粒子の中でも特に切削摩耗は、異物が混入していない状態に比較して、摩耗進行速度が速く注意が必要です。さらにSOAPで鉄、銅が検出されたことから、軸受軌道面および銅を使用した箇所で摩耗が発生していると考えられます。銅を使用した箇所は、転がり軸受であれば保持器などが考えられますが、軸受の情報が不足しているため、確認することは出来ませんでした。転がり軸受で切削摩耗が発生した場合、切削摩耗により生じた軌道面の損傷が起点となって転がり軸受の寿命となるフレーキングに進展し、寿命が分の程度に低下することも知られています。現在のところ、転がり軸受の寿命の指標となるフレーキングの発生が確認されていないことから、軸受は継続使用可能な状態にあると判断できますが、今後観察された異物が軸受軌道面に噛み込み、噛み込み傷が起点となってフレーキングに進展することが懸念されるため、定期的に分析を実施し、摩耗の進行状況を確認されることを推奨します。採油周期を理論的に求めたところ、回転数が毎分回転と仮定すると最短で約時間となります。この時間は、油中汚染物が均一になるために必要とする時間であり、この時間を経過すれば、再分析の結果から状態の傾向を確認することが可能となりますので、このことを参考に次回分析時期を決定することを推奨します。は良好と判断します。粘度は良好と判断します。粘度は.mm/sと新油値.mm/sに比較して、粘度変化率は-％で、当社推奨の管理限界値である±％以内にあり、良好と判断します。水分は良好と判断します。水分はppmと当社推奨の管理限界値の以下であり、良好と判断します。全酸価は良好と判断します。全酸価は.mgKOH/gと新油値.mgKOH/g以内にあり、良好と判断します。IRの結果、良好と判断します。IRの結果、油劣化の兆候を示すカルボン酸の吸収が確認されていないことから、良好と判断します。計数汚染度は当社推奨の管理限界値を超えています。計数汚染度は当社推奨の管理限界値を超えています。計数汚染度はNAS級以上と当社推奨の管理限界値のNAS級を超えています。重量汚染度はmg/mlとなっています。重量汚染度はmg/mlとなっています。機器の潤滑状態摩耗粒子診断の結果、異物の噛み込みにより発生する切削粒子、金属接触が厳しい場合に発生するシビア粒子、微小な疲労摩耗粒子、銅合金がやや多く観察されています。SOAPによる油中金属濃度の結果、鉄、銅が検出されています。SOAPによる油中金属濃度の結果、鉄、銅、油の添加剤成分であるリン、亜鉛、外部から混入したと思われるアルミニウムが検出されています。SOAPによる油中金属濃度の結果、鉄、銅が検出されています。SOAPによる油中金属濃度の結果、鉄、鉛、銅、油の添加剤成分であるリン、亜鉛、外部から混入したと思われるアルミニウム、カルシウム、ナトリウムが検出されています。摩耗粒子診断の結果、異物の噛み込みにより発生する切削粒子、金属接触が厳しい場合に発生するシビア粒子、微小な疲労摩耗粒子、銅合金がやや多く観察されています。摩耗粒子診断の結果、異常摩耗の早期発見パラメータであるIs値がの乗と高く、異物の噛み込みにより発生する切削粒子、金属接触が厳しい場合に発生するシビア粒子、微小な疲労摩耗粒子、銅合金がやや多く観察されています。
報告№109-09136 報告№110-00518 | 分析№109-001160 分析№110-002356 | 110-002356 | Iカップリング発光分光分析供試のギヤ油を分析した結果、SOAP／D－SOAPで鉄、銅、錫リン、亜鉛、カルシウム、ナトリウム、マグネシウムが検出されました。これらの検出された金属元素から発生箇所を推定すると鉄、銅、錫・ギヤ・軸受等リン・オイル添加剤亜鉛、カルシウム、ナトリウム、マグネシウム・外部混入異物であると思われます。このうち、機械部品が摩耗したと思われる元素はのグループです。ウォームホイールの摩耗量本ウォーム減速機で使用されている材質は、ウォームホイールが不明であるため、ウォームホイールは一般的に使用されているリン青銅、歯幅がmmと仮定し、ウォームホールの摩耗量について検討します。ウォームホイール歯面の平均的な摩耗深さをウォームホイールの仕様と油量、そして検出された銅濃度から求めた結果、μm程度摩耗していることがわかりました。この値は、ウォームホイールの枚の歯面のピッチ円周にmm幅で均等に摩耗したことを想定して求めていますが、摩耗深さは、すなわちギヤのバックラッシの増量を示すこととなり、設計値と照合することでウォーム減速機のメンテナンス時期を検討する材料にもできます。次回分析実施時には、メーカが規定するバックラッシ許容値および直近に実施した分解点検の際に計測したと思われる初期バックラッシをお知らせ下さい。これをもとに、使用限界を想定し、次回点検時期を検討いたします。フェログラフィー異常摩耗の早期発見パラメータとして摩耗粒子を定量化して評価するフェログラフィーのIs値は、のマイナス乗と良好の範囲にあり、摩耗粒子の形態観察で潤滑状態が正常な場合に発生する摩耗粒子、金属潤滑部が局部的に油膜切れを起して発生する銅系シビア粒子が比較的多く観察されました。潤滑部では、正常なマイルド摩耗とやや厳しい摩耗形態の凝着摩耗が発生していることが分かりました。計数汚染度は当社推奨の管理限界値を超えていました。D－SOAPで油の添加剤成分であるリン、外部混入物であるカルシウムが検出され、フィルタ表面の異物観察で銅合金、鉄錆、砂等が観察されたことから、汚染度が高い要因は、摩耗と外部混入異物の影響と思われます。一方、水分はppmと鉱物油の一般的な水分濃度に比較して高い値を示していました。これは、本試料油のシンテッソHTがポリグリコール系の合成油で吸湿性があるためと考えられます。しかし、油中の水分の影響で、減速機内部で腐食が発生したり、油の劣化が進行する場合がありますので、少なくとも以下で管理されることを推奨します。粘度、全酸価、IRの各データは良好でした。潤滑油および対象設備は継続使用可能な状態にあるものの、摩耗の進行が懸念されるため、以下の対策が必要です。定期的な分析摩耗の進行を監視するため、定期的に分析を実施し、摩耗の進行状況を確認することを推奨します。バックラッシの許容値の確認今回仮定して計算した数値が非常に高い値であることから、バックラッシが許容値内にあるかを確認することを推奨します。最適な採油方法本試料油は、機器停止中に点検口から採油されています。機器が停止している状態では、油槽内で撹拌がなくなり固形物が沈降するため、油中汚染度は低くなると推定されます。今後の採油は、極力運転中もしくは停止直後の油槽中層部から実施されることを推奨します。更油或いは部分更油による水分濃度の調整水分の影響により金属表面で腐食摩耗が発生し、発生した鉄錆等の粒子が潤滑部に噛み込み摩耗が進行することがありますので、更油或いは部分更油などの方法により相対的に水分濃度を低くすることを推奨します。
報告№108-0227 報告№110-00667 | 分析№108-01664 分析№110-003084 | 110-003084 | Iカップリング発光分光分析供試のタービン油を分析した結果、検出された金属元素は、SOAPの結果表に示すように、鉄、リン、亜鉛、カルシウム、ケイ素、ナトリウムが検出されました。これらの検出された金属元素から発生箇所を推定すると鉄・軸受等リン、亜鉛・オイル添加剤カルシウム、ケイ素、ナトリウム・外部混入異物であると思われます。このうち、機械部品が摩耗したと思われる元素はのグループです。フェログラフィー異常摩耗の早期発見パラメータとして摩耗粒子を定量化して評価するフェログラフィーのIs値は、前回のの乗から乗に低下しており、摩耗が安定していることを示していました。摩耗粒子の形態で比較的多く観察された粒子は、潤滑状態が正常な場合に発生する摩耗粒子、金属接触が厳しく、且つ、摩擦熱が高い場合に発生する黒錆でした。このような摩耗粒子が観察された場合には、潤滑部では正常なマイルド摩耗、やや厳しい摩耗による凝着摩耗が発生していることが分かります。電子顕微鏡・X線マイクロアナリシス観察された摩耗粒子をSEM・XMAで観察した結果、鉄、クロム、マンガンを含む粒子が比較的多く、主にベアリング軌道面の摩耗が多く発生していることが確認されました。前回に比較して計数汚染度はNAS級以上からNAS級にランク減少し、良好でした。前回同様に粘度、水分、全酸価、IR、RBOTの各データは良好でした。軸受および潤滑油は継続使用可能な状態にあると判断します。ただし、機器停止中にドレン口から採油された試料油中に凝着摩耗により発生した摩耗粒子が観察されています。この摩耗粒子は、底部に沈降していた粒子が採取された可能性が考えられますが、念のため、定期的に分析を実施し、摩耗進行の有無に注意を払い管理されることを推奨します。
報告№107-6000 報告№107-6008 | 分析№107-00010 分析№107-00177 | 107-00177 | 月日にメインタービンの分解点検を実施するため、、汚染度、摩耗の進行状況を確認する。分析の結果、全てのデータが良好であることから、この油は継続使用可能であり、潤滑状態も正常と判断します。又、RBOTはminと新油値minの％であり、当社推奨の管理限界値のmin以上であることから、来年計画している更油で問題ないものと考えます。尚、メインタービンには濾過設備シリンダ型複式フィルタが設置されていますが、フィルタメッシュがメッシュと粗く、トライボ診断には大きな影響はありません。
報告№108-0189 報告№108-0189 | 分析№108-01296 分析№108-01296 | 108-01296 | 分析の結果、摩耗粒子の形態観察でμmサイズの微小な疲労摩耗粒子が比較的多く観察されたことから、軸受軌道面ではマイクロフレーキングが発生しています。但し、転がり軸受の寿命の指標となるフレーキングの発生が確認されなかったことから、現在のところ、本軸受は継続使用可能と判断します。計数汚染度は良好と判断します。計数汚染度は良好と判断します。計数汚染度はNAS級と当社推奨の管理限界値のNAS級以内にあり、良好と判断します。重量汚染度は.mg/mlでした。重量汚染度は.mg/mlでした。機器の潤滑状態機器の潤滑状態は正常と判断します。SOAPの結果、鉄および銅が検出されました。SOAPの結果、摩耗により発生する鉄および銅、油の添加剤成分であるリンが検出されました。D－SOAPの結果、鉄が検出されました。D－SOAPの結果、摩耗により発生する鉄、油の添加剤成分であるリンが検出されました。フェログラフィーの結果は良好です。異常摩耗の早期発見パラメータであるフェログラフィーのIs値がの乗と良好の範囲にあり、潤滑状態は正常と判断します。
報告№106-0467 報告№106-0504 | 分析№106-02677 分析№106-02887 | 106-02887 | トライボ診断により、機器軸受の潤滑状態、潤滑油の劣化状態を診断する。また、本分析データは、劣化傾向を評価し、劣化進展のある程度の予測を行うためのベースデータとし、予防保全に資することを目的とする。分析の結果、摩耗は安定しており、継続使用可能と判断します。但し、観察された摩耗粒子には、硬い異物の噛み込みにより発生する切削粒子が観察されていることから、この影響で摩耗が進行する場合があります。現在、継続使用可能な状況にありますが、年に度、定期的にトライボ診断を実施し、摩耗の進行速度を監視することを推奨します。このことは、計数汚染度がNAS級と前回のNAS級に比較してランク上昇しているものの、清浄なレベルにあることD－SOAPで転がり軸受の摩耗により発生する鉄が検出されたものの、微量であることフェログラフィーの結果、異常摩耗の早期発見パラメータであるIs値がと良好の範囲にあるものの、異物の噛み込みにより発生する切削粒子が観察されたこと以上のことから判断しました。尚、油の劣化度を示す全酸価は.mgKOH/gと、新油値.mgKOH/g以下であり、油劣化の進行は確認されませんでした。
報告№107-6029 報告№107-0417 | 分析№107-02237 分析№107-02290 | 107-02290 | 、汚染度、軸受の潤滑状態を確認する。今回の採油は、恒設ドレンラインから機器停止中に全量抜き取り時に合わせて実施している。抜き始め、抜き終わりなど採油のタイミングが不明のため、油中粒子が均一に分散している油循環中に比較し沈降の影響を受け、分析データが高濃度に出る可能性があると思われます。分析の結果、循環中の採油に比較してデータが高目に出る可能性があるにも関わらず、全てのデータが良好の範囲にありました。このことから、機器の潤滑状態は正常であり、この油は継続使用可能と判断します。機器の潤滑状態をより正確に知るには、粒子の沈降の影響を極力抑え、油中粒子が均一な分散状態に近い状態での採油が望ましく、そのため対象機器の運転中、または停止直後に採油を実施されることを推奨します。
報告№105-6050 報告№105-4560 | 分析№105-01529 分析№105-02664 | 105-02664 | 分析の結果、潤滑状態は安定し、潤滑油も継続使用が可能と判断します。尚、計数汚染度が前回に比較して、ランク上昇していますが、フェログラフィーのIs値がのマイナス乗と非常に低く、且つ、SOAP／D－SOAPで軸受等の成分が検出されていないことから、汚染の要因は外部混入物と考えられました。今回の計数汚染度でも当社推奨の管理限界値内にありますので継続使用可能です。これらのことは、前回に比較して、計数汚染度はランク上昇したものの良好の範囲にあることSOAP／D-SOAPの鉄及び錫濃度に変化がないこと異常摩耗の早期発見パラメータであるフェログラフィーのIs値がのマイナス乗と良好の範囲にあること以上のことから判断しました。又、を示す、粘度、水分、全酸価、IRの各データは良好であることから、継続使用可能と判断します。
報告№108-7520 報告№108-7520 | 分析№108-02342 分析№108-02342 | 108-02342 | 精点Aを実施し、前回データと照合した結果、油中粒子の増加が確認されています。油中粒子の分析油中の粒子濃度は、油膜破断による発生や、油槽内などでの沈降が均衡したところで一定、いわゆる平衡状態になりますが、このバランスが崩れると増加する場合と減少する場合とに分かれます。増加した場合は、発生と減少の均衡が崩れ、摩耗の発生や外部混入が始まったことを示し、またこれとは反対に、減少した場合は発生量が減少しているか、或いは、減少量が大きくなっていることを示し、特に減少は、汚染状態や潤滑状態が良好であることを示唆しています。本分析データでは、油中粒子の増加が確認されています。これは、摩耗粒子の形態観察およびフィルタ表面の異物観察で鉄錆、砂等がやや多く観察されたため、油中粒子が増加した要因は、摩耗ではなく外部混入異物の影響と考えられます。今後、これらの異物がバルブのスプール等に噛み込み動作障害が発生することが懸念されるため、ヶ月以内に再度分析を実施し、汚染度を確認されることを推奨します。これらのことは、前回に比較して、計数汚染度はランク増加し、SOAP／D-SOAPの鉄濃度が増加したこと異常摩耗の早期発見パラメータであるフェログラフィーのIs値がの乗と良好の範囲にあるものの、摩耗粒子の形態観察の結果、外部から混入したと思われる鉄錆、砂等がやや多く観察されたこと以上のことから判断しています。潤滑油の基本特性潤滑油の基本特性である全酸価、IR、RBOTを除く項目は良好です。全酸価が.mgKOH/gと新油値の.mgKOH/gに比較して高く、IRの結果で劣化の兆候を示すカルボン酸の吸収が確認されたことから、油は劣化が進行している事がわかりました。またさらに、RBOT値が前回のminからminにmin減少しています。別紙図により約年の減少傾向を基に推定した限界値到達時期は、年月になりました。以上のことから、本試料油は継続使用可能な状態にあると判断できますが、全酸価、IRの結果から油劣化の兆候が確認されおり、今後の使用状況によっては酸化防止剤の減少により基油の劣化に進展することも懸念されるため、ヶ月後に分析を実施し、分析結果から更油の時期を検討することを推奨します。
報告№109-09249 報告№111-00550 | 分析№109-001747 分析№111-002559 | 111-002559 | 潤滑油および軸受は継続使用可能な状態であると判断します。但し、今後も摩耗の進行を傾向監視するため、以下の対策を推奨します。定期的な分析摩耗の進行を監視するため、定期的に分析を実施し、摩耗の進行状況を確認することを推奨します。フェログラフィー異常摩耗の早期発見パラメータとして摩耗粒子を定量化して評価するフェログラフィーのIs値は、潤滑状態がやや厳しいの乗でした。摩耗粒子の形態で比較的多く観察された粒子は、潤滑状態が正常な場合に発生する摩耗粒子局部的に高圧・高温となる場合に発生するフリクションポリマでした。これらの摩耗粒子が観察された場合、潤滑部で発生している摩耗形態は、正常なマイルド摩耗であり、そして局部的ではあるものの高圧・高温の箇所が発生していることも分かります。フリクションポリマは、潤滑油が軌道面に押し込められ高圧状態になると同時に、圧縮熱により高温状態になった結果、基油自身が重合反応を起こし生成することが知られています。そのため、高圧高温状態の解消がなされなければ、潤滑油の劣化が進行し、粘度上昇に因る潤滑異常に進展する場合があります。Iカップリング発光分光分析供試の潤滑油を分析した結果、検出された金属元素は、油中金属元素の結果表に示すように、鉄、ニッケル、リン、亜鉛、カルシウム、アルミニウム、ナトリウム、マグネシウム、ホウ素でした。検出されたこれらの金属元素から発生箇所を推定すると鉄、ニッケル・軸受等リン、亜鉛、カルシウム、ホウ素・オイル添加剤アルミニウム、ナトリウム、マグネシウム・外部混入異物であると思われます。このうち、機械部品が摩耗したと思われる元素はのグループです。汚染粒子数はNAS級とやや汚染されていました。フィルタ表面の異物観察で金属片、鉄錆、砂等が観察されたことから、汚染度が高い要因は、摩耗と外部混入異物の影響と思われます。本試料油のエンジン油は、添加剤の影響で新油でも酸化安定度が低く、酸化安定度による管理には適していない油種です。そのため、タービン油と同等の精度を得るには、粘度、全塩基価、有機物・有機化合物などの分析を実施し、これらのデータから総合的に判断することが必要です。粘度、全塩基価、酸化安定度、有機物・有機化合物の各データは良好でした。分析結果特性低下特性低下に係るパラメータの分析結果は良好と判断します。粘度粘度はmm/sと新油値mm/sに対する粘度変化率は-％で、当社推奨の管理限界値である±％以内にあり、良好と判断します。全塩基価全塩基価はmgKOH/gと当社推奨の管理限界値であるmgKOH/g以上にあり、良好と判断します。酸化安定度酸化安定度はminであり、当社推奨の管理限界値のmin以上であることから良好と判断します。有機物・有機化合物有機物・有機化合物は、IRチャートによる新油分析値との比較の結果、cm-付近に劣化の兆候を示すカルボン酸の吸収が確認されていないことから、良好と判断します。色相はLであり、新油値のLに比較して大きな変化はないことから、良好と判断します。汚染に係るパラメータの分析結果は、水分は良好でした。水分は.ppmであり、当社推奨の管理限界値の以下であることから良好と判断します。汚染粒子数はNAS級でした。汚染度物重量はmg/mlでした。摩耗フェログラフィーによる摩耗粒子の観察の結果、潤滑状態が正常な場合に発生する摩耗粒子、局部的に高圧・高温となる場合に発生するフリクションポリマが比較的多く観察されました。異常摩耗の早期発見パラメータであるフェログラフィーのIs値がの乗とやや高く、摩耗粒子の形態観察の結果、潤滑状態が正常な場合に発生する摩耗粒子、局部的に高圧・高温となる場合に発生するフリクションポリマが比較的多く観察されました。金属濃度SOAP法により金属濃度を測定した結果、潤滑箇所で発生する金属接触によって検出されるニッケルがppm、油の添加剤成分であるリンがppm、亜鉛がppm、カルシウムがppm、ホウ素がppm、外部から混入したと思われるナトリウムがppm検出されました。金属濃度酸溶解法により金属濃度を測定した結果、潤滑箇所で発生する金属接触によって検出される鉄が、油の添加剤成分であるカルシウムが、外部から混入したと思われるアルミニウムが、ナトリウムが、マグネシウムが検出されました。
報告№111-00058 報告№111-00058 | 分析№111-000352 分析№111-000352 | 111-000352 | ちょう度値はと新グリース値に比較して低下し、当社推奨の管理下限値を超えていることから、硬化していることが分かりました。硬化したグリースを使用した場合、油分の流動性がなくなり、軸受等で良好な油膜が保持されにくくなる可能性があります。グリースが硬化していたため、グリースを交換されることを推奨します。≪状態監視とパラメータ≫分析の目的および各分析のパラメータは以下の通りです。特性低下目的：グリースの分析結果から、グリースの物理的性状や劣化傾向などを確認する。全酸価JISK赤外線吸収スペクトルJISKちょう度JISK滴点JISK摩耗目的：グリース中の摩耗粒子を分析する事により、回転・摺動部の潤滑状態、摩耗劣化の程度、余寿命などを解析する。摩耗診断電子顕微鏡観察JISKX線マイクロアナリシス油中金属濃度JISK≪分析結果≫特性低下全酸価：良好全酸価.mgKOH/gは新油値の.mgKOH/g以内にあることから問題は無いと判断します。赤外線吸収スペクトル：良好ちょう度：要処置ちょう度値はと当社推奨の管理下限値であるを超えていました。滴点：良好滴点はと新油値のに比較し高いものの、有機物・有機化合物試験の結果で油劣化の兆候を示すカルボン酸の吸収が見られないことから、問題は無いと判断します。摩耗摩耗診断電子顕微鏡観察・X線マイクロアナリシス：今回は実施していません。油中金属濃度：今回は実施していません。
報告№106-0467 報告№106-0501 | 分析№106-02677 分析№106-02872 | 106-02872 | トライボ診断により、機器軸受の潤滑状態、潤滑油の劣化状態を診断する。また、本分析データは、劣化傾向を評価し、劣化進展のある程度の予測を行うためのベースデータとし、予防保全に資することを目的とする。分析の結果、軸受は継続使用可能な範囲にあると判断します。但し、外部から混入したと思われる鉄錆等の異物がやや多く観察されており、これらの異物が軸受摺動面に噛み込み摩耗が進行する場合があります。定期的にトライボ診断を実施し、摩耗の進行速度を監視することを推奨します。このことは、D－SOAPで転がり軸受の摩耗により発生する鉄が検出されたものの、僅かであることフェログラフィーの結果、異常摩耗の早期発見パラメータであるIs値が.と良好の範囲にあるものの、外部から混入したと思われる鉄錆、砂が観察されたこと計数汚染度がNAS級と良好の範囲にあること以上のことから判断しました。尚、油の劣化度を示す全酸価.mgKOH/gと新油値.mgKOH/g以下であり、油の劣化進行は確認されませんでした。
報告№106-0227 報告№106-0275 | 分析№106-01279 分析№106-01487 | 106-01487 | ・濾過前の試料油を分析した結果、摩耗粒子形態観察で局部的に高圧・高温となった場合に発生するフリクションポリマが多く観察されました。・D－SOAPの結果、鉄が、銅が検出されました。）フリクションポリマフリクションポリマの発生要因は、局部的に軸受摺動部分に高圧・高温の箇所が見られる場合に発生します。つまり、軸の振れ回り量の変動や、あるいは、メタルギャップの調整不足等が原因で、その狭いギャップに潤滑油が押込まれてフリクションポリマが発生している場合があります。このことから、高い摩擦熱による油劣化に注意が必要です。）鉄の検出鉄を使用した箇所、例えば、主軸や軸受の支持部等の鉄系材料を使用した箇所の摩耗が発生していると考えられました。今後、更に摩耗が進行することが懸念されました。）銅の検出銅が検出されたのは、冷却水用配管、ダイヤル温度計の素子を留めている銅線等銅を使用している箇所の摩耗が発生していると考えられました。銅を使用した箇所、例えば、冷却用配管であったとすると配管取付部に緩みが生じている場合も考えられました。緩みが生じたことで配管が振動し、継手部が外れたり、銅配管に亀裂が生じるなど、冷却水の混入に至る場合がありますので、今後、銅濃度の監視と共に、水分濃度が上昇することと摩耗が進行することが懸念されました。これらの障害発生に対する弊害を勘案の上、今後、軸受温度が若干上昇気味になることが考えられますので、パトロール時に温度の変化を注意深く監視する必要があると思われます。次回分析は、ヶ月以内に再度分析を実施し、油の劣化状況及び摩耗の進行状況の確認をされることを推奨します。
報告№109-09404 報告№109-09404 | 分析№109-002633 分析№109-002633 | 109-002633 | 泡立ち試験の結果は、一般的には消泡性能が低くいと判断できる値の-でしたが、新油値の-と同レベルにあったため、良好と判断します。また、を示す粘度、全酸価の各データが良好の範囲にあることから、本試料油は継続使用可能と判断します。尚、水分がppmと前回に比較して変化はないものの、新油値ppmに比較してやや高い値でした。使用油であるAlphasynPGは、ポリグリコールベースの合成ギヤオイルであるため、水分を吸収しやすい特性があります。今後は、水分濃度の増加と、水分による腐食摩耗の発生に注意することを推奨します。機器の潤滑状態潤滑状態の異常の早期発見パラメータである潤滑状態指数は、のマイナス乗と濾過設備のない機器であれば正常な潤滑状態にあると判断できます。しかし、当該機の潤滑系にはフィルタが設置されているため、別紙インライン・オフラインフィルタの影響に示すとおり、潤滑状態が異常となり大型の摩耗粒子が発生したとしても粒子の大部分が捕捉されてしまい正常な潤滑状態にあると誤認してしまう可能性があります。このようなフィルタの影響を考慮に入れたLCインデックスは、摩耗がやや厳しい状態に分類されるの乗領域となりました。潤滑状態指数は、前回のの乗から変化はありませんでした。運転状態が前回と大きな差がなければ、摩耗は安定した状態にあったものと思われます。計算により求めたLCインデックスがこの値であれば、ギヤおよび転がり軸受の継続続使用は可能と思われます。尚、摩耗粒子の形態観察で観察された粒子は、μmサイズの粒子が比較的多く観察されており、フィルタ精度μmのオフラインフィルタの効果が低下している可能性があります。オフラインフィルタに目詰まりが発生している場合がありますので、差圧の上昇またはオフラインフィルタの吐出量の減少がないかご確認下さい。泡立ち試験の結果、消泡性能が低いと判断できる値であるものの、新油と同レベルにあると判断します。粘度粘度はmm/sと新油値.mm/sに比較して、粘度変化率は-.％で、当社推奨の管理限界値である±％以内にあり、良好と判断します。粘度粘度はmm/sでした。粘度指数粘度指数はでした。泡立ち試験泡立ち試験は-と新油と同レベルにあり、消泡性能が新油と同レベルにあると判断します。水分はppmと新油値より高い値でした。全酸価全酸価はmgKOH/gと新油値.mgKOH/gに比較して高いものの、IRの結果で油劣化の兆候を示すカルボン酸の吸収が確認されていないことから、良好と判断します。機器の潤滑状態精密な濾過設備がない機器であれば、潤滑状態指数は正常の範囲にあると判断します。潤滑状態指数異常摩耗の早期発見パラメータである潤滑状態指数がのマイナス乗と精密な濾過設備がない機器であれば、潤滑状態指数は正常の範囲にあると判断します。
報告№109-09146 報告№109-09146 | 分析№109-001205 分析№109-001205 | 109-001205 | 泡立ち試験の結果は、-と新油値が-であるのに比較して高い値となっていたことから消泡性能が低下していることが分かりました。消泡性の性能が低下していることが確認されたことから、今後の使用状況によっては油の酸化劣化が進行したり、ギヤ歯面およびベアリング軌道面で油膜切れが発生したりする場合があるため、消泡剤の添加による消泡性能の改善など何らかの対応が必要になると思われます。尚、を示す粘度、水分、全酸価の各データは、全てが良好の範囲あることから消泡性能の改善により継続使用が可能と判断します。消泡性能の改善は、添加する消泡剤の効果をテストにより確認する必要がありますので、必要な場合は当社営業担当者までお知らせ下さい。機器の潤滑状態潤滑状態の異常の早期発見パラメータである潤滑状態指数は、のマイナス乗と濾過設備のない機器であれば正常な潤滑状態にあると判断できます。当該機の潤滑系は、油中汚染粒子を濾過するフィルタが設置されているため、別紙インライン・オフラインフィルタの影響に示すとおり、潤滑状態が異常となり大型の摩耗粒子が発生したとしても発生した粒子の大部分が捕捉されてしまい、結果として正常な潤滑状態にあると誤認してしまう可能性があります。そのため、フィルタの影響を考慮に入れLCインデックスを求めたところ、その結果は摩耗がやや厳しい状態に分類されるの乗領域となりました。計算により求めたLCインデックスがこの値であれば、ギヤの継続続使用は可能と思われますが、的確な潤滑状態の確認には再分析による確認が必要と思われます。再分析は、前回採油から今回採油まで年ヶ月経過していますので、安全をみてヶ月後を推奨します。泡立ち試験の結果、消泡性能が低下していることが確認されています。粘度は良好。粘度はmm/sと新油値mm/sに比較して、粘度変化率は+.％で、当社推奨の管理限界値である±％以内にあり、良好と判断します。粘度はmm/sとなっています。粘度はmm/sとなっています。粘度指数はとなっています。粘度指数はとなっています。泡立ち試験は-となっています。泡立ち試験は-と新油に比較して高い値となっています。消泡性能が低下していることが確認されています。水分は良好。水分はと当社推奨の管理限界値の以下であり、良好と判断します。全酸価は良好。全酸価は.mgKOH/gと新油値.mgKOH/gに比較して高いものの、IRの結果で油劣化の兆候を示すカルボン酸の吸収が確認されていないことから、良好と判断します。機器の潤滑状態精密な濾過設備がない機器であれば、潤滑状態指数は正常の範囲にあると判断します。潤滑状態指数は正常の範囲にあると判断します。異常摩耗の早期発見パラメータである潤滑状態指数がのマイナス乗と精密な濾過設備がない機器であれば、潤滑状態指数は正常の範囲にあると判断します。
報告№106-0025 報告№106-0130 | 分析№106-00118 分析№106-00869 | 106-00869 | 分析の結果、前回に比較して計数汚染度がNAS級からNAS級にランク上昇し、当社推奨の管理限界値に到達していました。摩耗粒子形態観察で異物の噛み込みにより発生する切削粒子、金属接触が厳しい場合に発生するシビア粒子がやや多く観察されたことから、汚染度が上昇した原因は、摩耗によるものと考えられました。観察された摩耗形態の中でも切削摩耗は、異物が混入していない状態に比較して摩耗進行速度が速く注意が必要です。今後、更に摩耗が進行することが懸念されるため、一旦汚染状態を改善し、ヶ月周期でトライボ診断を実施し、摩耗の進行状況を監視されることを推奨します。油量がLと比較的少ないため、油の全量交換により汚染状態を改善することを推奨します。新油でも汚染度が高い場合がありますので、濾過をしながら新油を補充されることを併せて推奨します。これらのことは、前回に比較して計数汚染度がNAS級からNAS級にランク上昇し、当社推奨の管理限界値に到達していたこと異常摩耗の早期発見パラメータであるフェログラフィーのIs値がと良好の範囲にあるものの、摩耗粒子形態観察の結果、異物の噛み込みにより発生する切削粒子、金属接触が厳しい場合に発生するシビア粒子がやや多く観察されたこと以上のことから判断しました。尚、採油時の機器の運転状態により、計数汚染度に差異が確認されています。今後の採油は、毎回機器運転中の採油に実施されることを推奨します。
報告№107-0366 報告№114-00173 | 分析№107-01900 分析№114-000510 | 114-000510 | 濾過前の試料油を分析した結果、異常摩耗の早期発見パラメータであるフェログラフィーのIs値がとやや不良領域にあり、摩耗粒子の形態観察で潤滑状態が正常な場合に発生する摩耗粒子が比較的多く観察されています。D-SOAPの結果、前回同様に鉄がppmと高い値です。主にサーボシリンダ内壁やポンプ内部で摩耗が発生している可能性が考えられます。現在のところ、前回同様にNAS級と良好の範囲にあるものの、摩耗が進行して汚染度がNAS級のやや不良領域に増加した場合、バルブ類の動作障害やフィルタの目詰まり等が発生することが懸念されます。これらの障害発生に対する弊害を勘案の上、次年度もトライボ診断を実施し、摩耗の進行状況および汚染の状態を確認することを推奨します。
報告№109-09136 報告№111-00647 | 分析№109-001160 分析№111-003237 | 111-003237 | 潤滑油は継続使用可能な状態にあると判断します。前回同様に粘度、全酸価、IR、RBOTの各データは良好でした。油の余寿命は、使用油の使用期間または使用時間が不明であったため、ご依頼の油の余寿命に関する検討は行えませんでした。但し、分析の結果で新油値がminであったことから、使用期間を仮にヶ月間と仮定すれば余寿命は十二分にあると言えます。可能であれば、使用期間、あるいは使用時間の情報をご提供下さい。前回同様に水分は良好でした。
報告№109-09136 報告№112-00537 | 分析№109-001160 分析№112-002225 | 112-002225 | 潤滑油は継続使用可能な状態にあると判断します。粘度、全酸価、IR、RBOTの各データは良好でした。油の余寿命は、使用油の使用期間または使用時間が不明であったため、ご依頼の油の余寿命に関する検討は行えませんでした。ただし、今回の結果がmin、新油値がminであることから、使用期間を仮にヶ月間と仮定すれば余寿命は十二分にあると言えます。可能であれば、使用期間、あるいは使用時間の情報をご提供下さい。水分は良好でした。
報告№107-0256 報告№107-0256 | 分析№107-01385 分析№107-01385 | 107-01385 | 分析の結果、全てのデータが良好であることから、本試料油は継続使用可能であり、軸受の潤滑状態も正常と判断します。は良好と判断します。計数汚染度は良好と判断します。計数汚染度はNAS級と当社推奨の管理限界値のNAS級以内にあり、良好と判断します。重量汚染度は良好と判断します。重量汚染度は.mg/mlと当社推奨の管理限界値のmg/ml以内にあり、良好と判断します。機器の潤滑状態機器の潤滑状態は正常と判断します。SOAPの結果は良好です。SOAPの結果、摩耗により発生する鉄および錫が検出されていないことから、良好と判断します。又、油の添加剤成分であるリンが検出されました。D－SOAPの結果、鉄が検出されました。D－SOAPの結果、摩耗により発生した鉄が検出されました。フェログラフィーの結果は良好です。異常摩耗の早期発見パラメータであるフェログラフィーのIs値が.と良好の範囲にあることから、潤滑状態は正常と判断します。
報告№109-09136 報告№110-00218 | 分析№109-001160 分析№110-000839 | 110-000839 | ・摩耗状態潤滑油中から検出された主な金属元素はSOAPで鉛、銅、D－SOAPで鉄、鉛、銅、アンチモン、錫が検出されました。検出された金属は、粒子観察の結果から潤滑状態が正常な場合に発生するマイルド摩耗粒子、金属潤滑部が局部的に油膜切れを起して発生する銅系のシビア粒子でした。摩耗状態は、異常摩耗の早期発見パラメータであるIs値であらわされますが、前回のの乗から変化はなく良好の範囲にあることから、潤滑状態は正常な状態にあると思われます。しかし、オイルリングの主成分である銅と軸受メタルの主成分である錫が比較的多く検出されたことから、オイルリングと主軸間、またはオイルリングと軸受台金側面との間、主軸と軸受メタルの間で摩耗が発生していると考えられます。このような場合、オイルリングと主軸の間で摩擦が低下したり、台金との摩擦が増大するなどの影響でオイルリングが円滑に回転し難い状況が発生します。その結果、潤滑油のかき揚げ量が減少し、軸受摺動面で油膜切れが発生している可能性があると考えられます。・軸受メタルの摩耗軸受メタルの摩耗体積および摩耗深さを求めました。D－SOAPの錫濃度と油量Lにより計算しました。メタル表面の平均的な摩耗深さは.μmとなり、メタルの表面粗さをsと仮定すると摩耗は軽微であることが判りました。しかし、軸受メタルの交換時期、更油前の摩耗深さが不明であるため、メタル使用開始からの摩耗深さは計算することは出来ませんでした。・汚染度前回に比較して計数汚染度はNAS級以上と変化はなく、当社推奨の管理限界値を超えていました。フィルタ表面の異物観察で金属片、鉄錆、銅合金が観察されたことから、汚染度が高い要因は、摩耗と外部混入異物の影響と思われます。・前回同様にIR、RBOTの各データは良好でした。潤滑油および軸受は継続使用可能な状態にあるものの、以下の対策が必要です。油中の汚染度が高いことから、汚染物の軸受摺動面への噛み込むことによる摩耗進行を予防するため、濾過または更油を推奨します。また、日常点検の際にオイルリングが円滑に回転しているかなど、オイルリングの回転状況を確認するとともに、ヶ月以内に再分析を実施し、摩耗の進行状況を確認することを推奨します。尚、今後軸受メタルの摩耗が進行した場合、摩耗程度を評価する必要がありますので、次回分析時には、直近のメタル交換時期および運転時間をお知らせください。
|  | 100-03227 | がと多く検出されていることから、汚染の要因は、油のスラッジである亜鉛化合物と外部から混入した異物によるものと考えられました。更に、IRの結果、IRチャートに示す通り、新油に含まれていない成分が検出されていることから、異種油が混入した可能性があります。このことから、今回異常に増加した汚染物は、この異種油の混入が原因と思われます。この汚染状態ではバルブの動作障害等が発生する可能性が高いため、予防措置として、貴工場でも実績のある当社製清浄分散剤TS－の投与と更油を実施されることを推奨します。更油時は、これまで使用していた油が残らないように念入りにフラッシングを行う必要があります。
報告№109-09136 報告№111-00765 | 分析№109-001160 分析№111-003849 | 111-003849 | エンジン摺動部は継続使用可能な状態にあると判断します。但し、シリンダ内壁や軸受摺動面で摩耗の進行が懸念されるため、以下の対策を推奨します。定期的な分析摩耗の進行を監視するため、定期的に分析を実施し、摩耗の進行状況を確認することを推奨します。フェログラフィーIs値は異常摩耗の早期発見パラメータのつで、摩耗粒子を定量化するために用います。今回のIs値はの乗であり、潤滑状態はやや厳しいと判断できます。摩耗粒子の形態で比較的多く観察された粒子は、潤滑状態が正常な場合に発生する摩耗粒子局部的に高圧・高温となる場合に発生するフリクションポリマでした。これらの摩耗粒子が観察された場合、潤滑部で発生している摩耗形態は、正常なマイルド摩耗であり、そして局部的ではあるものの高圧・高温の箇所が発生していることも分かります。フリクションポリマは、潤滑油が摺動面に押し込められ高圧状態になると同時に、圧縮熱により高温状態になった結果、基油自身が重合反応を起こし生成することが知られています。そのため、高圧高温状態の解消がなされなければ、潤滑油の劣化が進行し、粘度上昇に因る潤滑異常に進展する場合があります。Iカップリング発光分光分析供試の潤滑油を分析した結果、検出された金属元素は、SOAP-Tの結果表に示すように、鉄、鉛、銅、錫、リン、カルシウム、アルミニウム、ナトリウム、マグネシウムが検出されました。これらの検出された金属元素から発生箇所を推定すると鉄、鉛、銅、錫・エンジン部品カルシウム、マグネシウム・オイル添加剤リン、アルミニウム、ナトリウム・外部混入異物であると思われます。このうち、機械部品が摩耗したと思われる元素はのグループです。メタルの摩耗程度SOAP-Tの結果、メインメタルやクランクメタルの主成分である錫がppm検出されました。前回の分析後から今回までの補給油量が設備油量を超えていることから、前回の錫濃度と今回の錫濃度を積算しました。この積算した錫濃度からメタルの摩耗程度を確認しました。計算の結果、摩耗深さはμm摩耗していました。一般的にホワイトメタルのオーバーレイ厚さは、薄くてもμm程度となっていますが、計算によって求めた摩耗深さは約分の程度となっていることから、メタルの中には点検を要するものがあると推定されました。尚、観察された摩耗形態がマイルド摩耗が支配的であるため可能性としては低いと思われますが、仮にクランクメタルの上メタル個に摩耗が集中したとすると、摩耗深さは.μmとなります。オーバーレイの厚さをμm程度とすると、オーバーレイは既に摩耗していることになります。クロムの摩耗体積SOAP-Tの結果、カム・カムロールの主成分であるクロムは検出されませんでした。カム・カムロールの摩耗が発生していないことが確認できました。銅を使用した箇所の摩耗・溶出SOAP-Tで銅がppm検出されました。銅の影響については、別紙鉛および銅を使用した箇所の摩耗・溶出を御覧ください。粒度分布粒度分布は.～.μmの範囲にあり、.μmにピークが確認されました。μm以下の粒子が多いことから、燃焼して発生したすす等が油中粒子の主成分であることが推測できます。分析結果粒度分布粒度分布は.～.μmの範囲にあり、.μmにピークが確認されました。μm以下の粒子が多いことから、燃焼して発生したすす等が油中粒子の主成分であることが推測できます。機器の潤滑状態摩耗粒子の形態観察の結果、潤滑状態が正常な場合に発生する摩耗粒子、局部的に高圧・高温となる場合に発生するフリクションポリマが比較的多く観察されました。SOAP-TSOAP-Tの結果、鉄、鉛、銅、錫、油の添加剤成分であるカルシウム、マグネシウム、外部から混入したと思われるリン、アルミニウム、ナトリウムが検出されました。SOAP-TSOAP-Tの結果、鉄、油の添加剤成分であるカルシウム、外部から混入したと思われるアルミニウム、ナトリウムが検出されました。フェログラフィー異常摩耗の早期発見パラメータであるIs値がの乗とやや高く、摩耗粒子の形態観察の結果、潤滑状態が正常な場合に発生する摩耗粒子、局部的に高圧・高温となる場合に発生するフリクションポリマが比較的多く観察されました。
報告№109-09136 報告№110-00549 | 分析№109-001160 分析№110-002466 | 110-002466 | 金属元素と濃度の分析は、試料油を以上の高温で発光させ、その光を分光器で分光し、分光によって得られた光の強度と金属固有の波長とから元素を特定するIカップリング発光分光分析法）を用います。また摩耗状態は、SOAPにより求めた金属成分と濃度にフェログラフィー法による摩耗粒子分析とを加味して総合的に評価しますが、摩擦面の摩耗機構と摩耗状態の判断は摩耗粒子の形態と、異常摩耗の早期発見パラメータであるIs値により判断します。Iカップリング発光分光分析供試のギヤ油を分析した結果、検出された金属は、油中金属濃度の結果表に示すように、鉄、銅、ニッケル、錫、リン、亜鉛、カルシウム、アルミニウム、ナトウムでした。これら検出された金属元素から発生箇所を推定すると、鉄、銅、ニッケル、錫・ギヤ歯面、軸受等リン・オイル添加剤亜鉛、カルシウム、アルミニウム、ナトリウム・外部混入異物であると思われます。このうち、機械部品が摩耗したと思われる元素はのグループです。フェログラフィー摩耗粒子と摩耗形態分析結果から観察された粒子は、潤滑状態が正常な場合に発生する摩耗粒子異物の切削作用で発生する切削粒子であったことから、潤滑部では、正常なマイルド摩耗と異物による切削摩耗が発生していることが分かりました。減速機で切削摩耗が発生した場合、減速機内部で使用されている転がり軸受が切削摩耗により生じた軌道面の損傷が起点となって寿命が分の程度に低下することがあることから、ギヤ歯面の切削摩耗には十分注意する必要があります。切削摩耗の発生原因となる混入異物が残留している場合、この異物により切削摩耗が継続して発生する可能性があります。潤滑状態異常摩耗の早期発見パラメータとして摩耗粒子を定量化して評価するフェログラフィーのIs値は、潤滑状態が正常なの乗となっていました。バックラッシ提供して頂いたギヤの情報と鉄濃度からバックラッシを求めました。その結果、摩耗が減速機のギヤ歯面に集中していたと仮定した場合、年月の更油からヶ月間に発生したバックラッシの増加量は推定で×-μmとなりました。また、このヶ月間と同様の稼働率と摩耗速度を用いて設備更新からバックラッシの総増加量を求めたところ、推定で×-μmとなりました。このバックラッシ増加量は非常に小さな値であることから、ギヤ歯面は正常であると判断できました。計数汚染度は良好でした。粘度、水分、全酸価、IRの各データは良好でした。潤滑油および減速機は継続使用可能な状態にあると判断します。今後も定期的に分析を実施し、摩耗の進行状況を確認することを推奨します。なお、累積稼働時間および更油後稼働時間が分かれば、初期値からの増加量をより正しく計算することが出来ますので、お知らせ下さい。
報告№107-6029 報告№107-6565 | 分析№107-02237 分析№107-02310 | 107-02310 | 分析の結果、ギヤ歯面の潤滑状態は正常な状態にあり、この油も継続続使用可能と判断します。減速機の摩耗程度を確認するためには、バックラッシの増加を確認することが有効です。歯車のタイプ形状、モジュール、歯幅、歯数などの情報をご提供下さい。これらのことは、SOAP／D－SOAPの結果、ギヤ歯面の摩耗により発生する鉄が検出されたものの、微量であることフェログラフィーの摩耗粒子形態観察の結果、μm以下のマイルドな摩耗粒子が支配的であったことを示す粘度、水分、全酸価、IRの各データが良好であること以上のことから判断しました。
報告№107-6029 報告№107-6568 | 分析№107-02237 分析№107-02331 | 107-02331 | 初期試験を実施した結果、計数汚染度がNAS級と初期値としてはやや高い値でした。D－SOAPで軸受メタルの主成分である錫、オイルリングの主成分である銅が検出され、摩耗粒子形態観察で銅合金がやや多く観察されたことから、汚染度が高い原因は、軸受メタルとオイルリングの摩耗によるものと考えられました。オイルリングの摩耗は、オイルリングと主軸摺動面間の金属接触により発生します。また、オイルリングが軸方向に振れながら回っている場合、オイルリング側面と台金間で摩耗が発生します。現在のところ、軸受メタルの摩耗は僅かであり、継続使用可能と判断しますが、今後オイルリングが滑らかに回転できなくなり、潤滑油を適正にかきあげることができなくなるなどの原因で、軸受摺動面で油膜切れが発生し、軸受メタルの摩耗が更に進行することが懸念されるため、ヶ月以内に精点Bを実施し、汚染度および摩耗の進行状況を確認することを推奨します。また、巡視時にオイルリングの回転状況を確認することを併せて推奨します。これらのことは、計数汚染度がNAS級とやや高いこと異常摩耗の早期発見パラメータであるフェログラフィーのIs値がの乗と良好の範囲にあるものの、摩耗粒子形態観察の結果、銅合金がやや多く観察されたことD－SOAPの結果、鉄、オイルリングの主成分である銅、軸受メタルの主成分である錫が検出されたこと以上のことから判断しました。
報告№107-4545 報告№107-4551 | 分析№107-02185 分析№107-02650 | 107-02650 | トライボ診断の結果、全てのデータが良好であることから、この油は継続使用可能と判断します。は良好と判断します。粘度は良好。粘度は.mm/sと新油値.mm/sに比較して、粘度変化率は+.％で、当社推奨の管理限界値である±％以内にあり、良好と判断します。粘度はmm/sでした。粘度はmm/sでした。粘度指数はでした。粘度指数はでした。水分は良好。水分は.ppmと当社推奨の管理限界値の以下であり、良好と判断します。全酸価は良好。全酸価はmgKOH/gと新油値mgKOH/gに比較して高いものの、IRの結果で、新油との差異は確認されず、且つ、劣化の兆候も確認されなかったことから、良好と判断します。
報告№109-09136 報告№112-00561 | 分析№109-001160 分析№112-002321 | 112-002321 | 分析の結果、潤滑油の劣化はなく、汚染度は良好な範囲にあることから、継続使用可能な状態にあると判断します。但し、異種油の混入および油名が違う可能性があることから、以下の対策を推奨します。減速機分析の結果、減速機は継続使用可能な状態にあると判断します。但し、将来的な摩耗進行の有無を確認するためにも傾向監視を継続することが有効です。異種油の混入および油名の確認分析データから新油と一致しないデータが確認されたことから、異種油の混入または油名が違っている可能性があります。油は設備の条件にあった適正な性能のものを使用することが重要であるため、異種油の混入の有無、油名を再確認することを推奨します。定期的な分析今後懸念される凝着摩耗の進行を監視するため、定期的に分析を実施することを推奨します。は良好と判断します。粘度粘度は、mm/sと新油値mm/sに比較して、粘度変化率は-％で、当社推奨の管理限界値である±％以内にあり、良好と判断します。水分は、ppmと当社推奨の管理限界値の以下であり、良好と判断します。酸価は、.mgKOH/gと新油値.mgKOH/gに比較して高いものの、IRの結果で油劣化の兆候を示すカルボン酸の吸収が確認されていないことから、良好と判断します。IRIRチャートの結果、新油と使用油のスペクトルパターンはほぼ一致し、また、油劣化の兆候を示すカルボン酸の吸収が確認されていないことから、良好と判断します。は良好と判断します。計数汚染度計数汚染度は、NAS級と当社推奨の管理限界値NAS級以下であり、良好と判断します。重量汚染度は、.mg/mlと当社推奨の管理限界値mg/ml以下であり、良好と判断します。光学顕微鏡写真重量汚染度で濾過したフィルタ表面上の夾雑物を光学顕微鏡で観察した結果、金属片、鉄錆、砂等が観察されました。はフェログラフィーおよびSOAP-Tの結果から総合的に判断した結果、継続使用は可能ですが、機器の機能を保持するためにも傾向管理が有用と考えます。フェログラフィー【異常摩耗指数：Is値】Is値は異常摩耗の早期発見パラメータのつで、摩耗粒子を定量化するために用います。Is値は前回に比較しての乗から乗に低下し、低い値でした。フェログラフィー【定性分析：摩耗粒子および摩耗形態観察】分析結果から比較的多く観察された粒子は、以下の通りでした。正常な摩耗粒子・潤滑状態が正常なマイルド摩耗により発生。シビア粒子・潤滑状態がやや厳しい凝着摩耗により発生。金属潤滑部が局部的に油膜切れを起していると考えられます。黒錆・潤滑状態がやや厳しい凝着摩耗により発生。金属接触が厳しく、且つ、高い摩擦熱が発生していると考えられます。観察された摩耗粒子の中でもシビア粒子、黒錆は、注意が必要です。シビア粒子、黒錆は、凝着摩耗に分類されます。これらの摩耗粒子は、ギヤ歯面や軌道面で凝着、破断を繰り返し、この過程で生じる移着粒子が成長して摩耗粒子となります。そのため、ギヤ歯面や軌道面では局部的に油膜切れが発生していることを示しています。この状態が継続した場合、摩耗粒子のサイズは徐々に大型化していき、軸受の損傷に至る場合がありますので、傾向監視が必要です。Iカップリング発光分光分析【SOAP-T】検出された金属元素から発生箇所を推定すると、以下の通りでした。鉄、鉛、銅、錫・ギヤ、軸受等リン、亜鉛、カルシウム・外部混入異物SOAP-Tの結果、前回同様にリン、亜鉛、カルシウムが高い値で検出されました。リンと亜鉛は、添加剤成分として添加されていることがありますが、使用油である新日石タービンは、無添加油であることから、添加剤は含まれていません。このことから、異種油が混入したか、或いは、油名が違う可能性が考えられます。バックラッシご提供いただいた減速機に関する情報から遊星歯車機構であることが分かりました。遊星歯車は、太陽歯車、内歯車、そして遊星歯車から構成されています。遊星歯車の個数は個ですので、遊星歯車と内歯車、遊星歯車と太陽歯車の接触点は合計で箇所となります。今回は、歯幅が不明でしたので歯幅をmmと仮定し、この部分のバックラッシを求めました。その結果、平均的に摩耗が発生していたと仮定した場合、バックラッシの増加量は以下の通りと推定されます。表バックラッシ増加量接触箇所 接触点 バックラッシ増加量 太陽歯車-遊星歯車 約×- 遊星歯車-内歯 約×- バックラッシ増加分の上限値は、メーカにより差異はあるものの、当社の推奨するバックラッシは、一般に推奨されるμmを管理目安にしています。この値に比較して十分に小さい値です。
報告№108-0411 報告№110-00460 | 分析№108-02744 分析№110-002084 | 110-002084 | 潤滑油および対象設備は継続使用可能な状態にあると判断します。なお、今回の分析結果からは油劣化の兆候は確認されませんでしたが、酸化防止剤として使用されることの多い添加剤がほとんど消耗しておらず前回データとほとんど変化ないことと、全酸価が一般的な低下傾向であることを総合的に検討した結果、使用可能な期間は当該設備がこれまでと同等の環境であれば年程度は使用が可能であると推定されました。ただし、回だけのデータでの予測は精度が低いことから、今後も定期的に分析を実施し、油劣化の兆候の有無を確認することを推奨します。分析結果は良好と判断します。粘度粘度はmm/sと新油値mm/sに比較して、粘度変化率は-％で、当社推奨の管理限界値である±％以内にあり、良好と判断します。水分は.ppmと当社推奨の管理限界値の以下であり、良好と判断します。全酸価全酸価は.mgKOH/gと新油値.mgKOH/g以下にあり、良好と判断します。IRIRの結果、油劣化の兆候を示すカルボン酸の吸収が確認されていないことから、良好と判断します。は良好と判断します計数汚染度計数汚染度はNAS級と当社推奨の管理限界値のNAS級以内にあり、良好と判断します。重量汚染度は.mg/mlと当社推奨の管理限界値のmg/ml以内にあり、良好と判断します。機器の潤滑状態機器の潤滑状態は正常と判断します。SOAPSOAPの結果、摩耗により発生したと思われる銅が僅かに検出されました。D－SOAPD－SOAPの結果、摩耗により発生したと思われる銅が僅かに検出されました。フェログラフィー異常摩耗の早期発見パラメータであるフェログラフィーのIs値がのマイナス乗と良好の範囲にあることから、潤滑状態は正常と判断します。
報告№109-09136 報告№112-00176 | 分析№109-001160 分析№112-000723 | 112-000723 | 対象設備は継続使用可能な状態にあると判断します。但し、油中の汚染度が高いことから、以下の対策を推奨します。濾過油中の汚染度が高く、汚染物がバルブのスプール等に噛み込み動作障害が発生することが懸念されるため、濾過を推奨します。フェログラフィーIs値は異常摩耗の早期発見パラメータのつで、摩耗粒子を定量化するために用います。今回のIs値はのマイナス乗であり、潤滑状態は正常と判断できます。Iカップリング発光分光分析【SOAP-T】検出された金属元素は、SOAP-Tの結果表に示すように、ニッケル、リン、亜鉛、ナトリウムでした。検出された金属元素から発生箇所を推定するとニッケル、亜鉛・シリンダ・ポンプ内部等リン・オイル添加剤ナトリウム・外部混入異物であると思われます。このうち、機械部品が摩耗したと思われる元素はのグループです。計数汚染度はNAS級と当社推奨の管理限界値に到達していました。フェログラフィーの結果から、汚染度が高い要因は、摩耗と外部混入異物の影響と思われます。
報告№109-09136 報告№112-00646 | 分析№109-001160 分析№112-002898 | 112-002898 | 潤滑油の劣化はないものの、油中の汚染度が高い値でした。採油条件の影響で値が高くなっていると考えられますが、異物の影響で将来的に摩耗が進行する懸念がありますので、以下の対策を推奨します。軸受は継続使用可能な状態にあると判断します。但し、将来的な摩耗進行の有無を確認するためにも傾向監視を継続することが有効です。定期的な分析摩耗粒子の形態観察で、切削摩耗や凝着摩耗が観察されたことから、今後の摩耗進行を監視するため、定期的に分析を実施することを推奨します。最適な採油方法本試料油は、機器停止中に軸受箱排油口から採油されているため、分析データが高濃度に出ていると推定されます。正確なデータによる診断を行うためにも、今後の採油は、極力運転中もしくは停止直後の油槽中層部から実施されることを推奨します。軸受の摩耗状態フェログラフィーおよびSOAP／D-SOAPの結果から総合的に判断した結果、軸受は健全であり、継続使用可能と評価できますが、引続き軸受の機能が保持されていることを確認するためにも、潤滑油診断による傾向管理が有用と考えます。フェログラフィー【定量分析：Is値】Is値は異常摩耗の早期発見パラメータのつで、摩耗粒子を定量化するために用います。Is値はの乗と、高い値でした。また、Is値の上昇傾向は機器の将来予測をするための指標の一つと考えることができます。今回のIs値は前々回に比較しての乗から乗と上昇傾向がみられました。但し、採油条件の影響でIs値が高く出ている可能性があるので、採油条件を改善した上で上昇傾向による将来予測を行うことを推奨します。フェログラフィー【定性分析：摩耗粒子および摩耗形態観察】分析結果から比較的多く観察された粒子は、以下の通りでした。切削粒子・異物や金属表面の微小突起による切削摩耗により発生。シビア粒子・潤滑状態がやや厳しい凝着摩耗により発生。金属潤滑部が局部的に油膜切れを起していると考えられます。観察された摩耗粒子の中でも切削粒子、シビア粒子は、将来的な摩耗の進行に繋がる可能性を示唆しているため、傾向監視が必要と思われます。摩耗形態の中でも切削摩耗は摩耗進行速度が速く、転がり軸受でこの摩耗形態が発生した場合には寿命が分の程度に低下することも知られており、切削摩耗により生じた軌道面の損傷が起点となって転がり軸受の寿命となるフレーキングに進展することから傾向監視による経過監視が必要です。切削摩耗の発生原因となる混入異物が残留している場合、この異物により切削摩耗が継続して発生する可能性があります。シビア粒子は、凝着摩耗に分類されます。この摩耗粒子は、軌道面で凝着、破断を繰り返し、この過程で生じる移着粒子が成長して摩耗粒子となります。そのため、軌道面では局部的に油膜切れが発生していることを示しています。この状態が継続した場合、摩耗粒子のサイズは徐々に大型化していき、最終的には軸受の損傷に至る場合があります。Iカップリング発光分光分析【SOAP／D-SOAP】検出された金属元素から発生箇所を推定すると、以下の通りでした。鉄・軸受等リン、カルシウム、ケイ素、ナトリウム・外部混入異物ケイ素の検出ケイ素がppm検出されました。一般に、潤滑油中からケイ素が検出された場合の原因として、油の消泡剤として使用されるシリコン系の添加剤が検出されるフェログラフィーおよびフィルタ表面の異物観察で砂が多く観察され、これが検出されるシリコングリースをシール部に塗布している場合、このシリコングリースが潤滑油に混入して検出されるなどが挙げられますが、今回の原因は、フィルタで砂が観察されたことから、の可能性が考えられます。およびについては、分析結果では確認することが出来ませんので、これに関する情報をご提供下さい。計数汚染度は、NAS級以上と当社推奨の管理限界値に到達していました。フィルタ表面の異物観察で金属片、鉄錆、砂等が観察されたことから、汚染度が高い要因は、摩耗と外部混入異物、そして採油条件の影響と思われます。粘度、水分、全酸価、IR、RBOTの各データは、良好でした。尚、別紙RBOTの減少傾向から油の余寿命を求めた結果、本試料油は直近の更油から起算して年月まで使用可能であることが分かります。
報告№109-09067 報告№109-09067 | 分析№109-000662 分析№109-000662 | 109-000662 | 分析の結果、前回に比較してD－SOAPの錫濃度が僅かに増加したことから、軸受の摩耗が進行していることが分かりました。今回のデータは直ちに異常な状態を示す状況ではありませんが、今後、このまま錫濃度が増加傾向を示した場合、軸受の摩耗が進行していると判断されます。このことを確認するため、ヶ月以内に再度分析を実施し、摩耗の進行状況を確認することを推奨します。尚、次回分析時には軸受の摩耗進行状況を把握する必要があります。それまでに、油量、スラストメタルの寸法および枚数、主機回転数、直近のメタル交換後の起動定数回数および運転時間、使用油の交換や補充の履歴等の情報をご提供下さい。は良好と判断します。粘度は良好と判断します。粘度はmm/sと新油値mm/sに比較して、粘度変化率は+％で、当社推奨の管理限界値である±％以内にあり、良好と判断します。水分は良好と判断します。水分はppmと当社推奨の管理限界値の以下であり、良好と判断します。全酸価は良好と判断します。全酸価は.mgKOH/gと新油値.mgKOH/gに比較して高い値であるものの、IRの結果で油劣化の兆候を示すカルボン酸の吸収が確認されていないことから、良好と判断します。IRの結果、良好と判断します。IRの結果、油劣化の兆候を示すカルボン酸の吸収が確認されていないことから、良好と判断します。RBOTの結果、良好と判断します。RBOTはminと当社推奨の管理限界値のmin以上であり、良好と判断します。は良好と判断します。計数汚染度は良好と判断します。計数汚染度はNAS級と当社推奨の管理限界値のNAS級以内にあり、良好と判断します。重量汚染度は良好と判断します。重量汚染度は.mg/mlと当社推奨の管理限界値のmg/ml以内にあり、良好と判断します。機器の潤滑状態D－SOAPの結果、軸受の摩耗を示す錫が検出されています。SOAPの結果は良好です。SOAPの結果、銅がppm、油の添加剤成分であるバリウムがppm検出されています。軸受の摩耗を示す錫が検出されていないことから、良好と判断します。D－SOAPの結果、軸受の摩耗示す錫が検出されています。D－SOAPの結果、鉄が、鉛が、銅が、軸受の摩耗を示す錫が、油の添加剤成分であるバリウム、外部から混入したと思われる亜鉛、カルシウムが共に検出されています。フェログラフィーの結果は良好です。異常摩耗の早期発見パラメータであるフェログラフィーのIs値がと良好の範囲にあります。
報告№108-0411 報告№110-00533 | 分析№108-02744 分析№110-002421 | 110-002421 | 本試料油の添加剤は、一般に、タービン油に比較して極圧添加剤や摩耗防止剤などの濃度が高く、この影響でRBOT試験の結果が変動する傾向があります。そのため、ギヤ油の余寿命の評価をタービン油と同等の精度で得るには、RBOTの結果に加え、粘度、水分、全酸価、IRなどのデータを総合的に判断することが必要です。分析の結果、油の粘性を示す粘度は、新油値の.mm/sに比較して粘度変化率が+.％の.mm/sとほぼ変化はなく、また油中のスラッジの発生量を示す全酸価は、新油値の.mgKOH/gに対して.mgKOH/gで変化が見られず劣化は確認されなかった。さらにはIRの結果でも油が劣化した場合に発生するカルボン酸の発生も確認されず、酸化防止剤の残存量を示すRBOTは、限界値minに比較して、十分に残量があるminであった以上のことから、潤滑油の劣化は確認されませんでした。油の余寿命は、使用油の使用期間または使用時間が不明であったため、ご依頼の油の余寿命に関する検討は行えませんでした。ただし、分析の結果で新油値がminであったことから、使用期間を仮にヶ月間と仮定すれば余寿命は十二分にあると言えます。可能であれば、使用期間、あるいは使用時間の情報をご提供下さい。汚染度油中の水分を計測した結果、水分は.ppmと新油と同等であり、継続使用可能な状態にあることが確認されました。潤滑油は継続使用可能な状態にあると判断します。
報告№109-09136 報告№112-00495 | 分析№109-001160 分析№112-002042 | 112-002042_date121207 | 本試料油は、粒子濃度が比較的高く、外部の影響を受けやすいと思われる給排油管から停止分後に採油を実施したにもかかわらず、大型の粒子は非常に少なく、潤滑油および軸受は継続使用可能な状態にあると判断します。但し、今後も摩耗の進行を傾向監視するため、以下の対策を推奨します。定期的な分析今後懸念される軸受メタルの摩耗の進行を監視するため、定期的に分析を実施することを推奨します。最適な採油方法本試料油は、機器停止中に給排油管から採油されているため、分析データが高濃度に出ていると推定されます。正確なデータによる診断を行うためにも、今後の採油は、極力運転中もしくは停止直後の油槽中層部から実施されることを推奨します。はフェログラフィーおよびSOAP／D-SOAPの結果から総合的に判断した結果、やや厳しい状態にあると考えられます。フェログラフィー【定量分析：Is値】Is値は異常摩耗の早期発見パラメータのつで、摩耗粒子を定量化するために用います。前回に比較してIs値はのマイナス乗から変化はなく、低い値でした。フェログラフィー【定性分析：摩耗粒子および摩耗形態観察】分析結果から比較的多く観察された粒子は、以下の通りでした。正常な摩耗粒子・潤滑状態が正常なマイルド摩耗により発生。Iカップリング発光分光分析【SOAP／D-SOAP】検出された金属元素から発生箇所を推定すると、以下の通りでした。銅、アンチモン、錫、亜鉛・軸受等カルシウム、ナトリウム・外部混入異物メタルの摩耗D-SOAPの結果、前回に比較して軸受メタルの主成分である錫がからppmに増加していたことから、軸受の摩耗が進行していると推定されます。分析結果から軸受メタルの摩耗深さを求めました。計算はSOAPの結果で得られている錫濃度ppmと油量Lから計算しました。当社の経験からメタル面積の約分の程度が摩耗したと仮定しました。その結果、メタル表面の平均的な摩耗深さはμmとなり、メタルの表面粗さを軸受表面の一般的な粗さであるsと仮定すると、約%が摩耗していると推定されます。計数汚染度は、前回に比較してNAS級からNAS級にランク上昇し、重量汚染度は.mg/mlから.mg/mlに増加しているものの、共に当社推奨の管理限界値内にあり、良好でした。前回同様に粘度、水分、酸価、IR、RBOTの各データは良好でした。尚、RBOTが前回に比較してmin増加していました。RBOTが増加した理由は、更油や補給などが考えられますが、これらのことを実施していないことから、原因を特定するのは困難でした。但し、今回の分析結果で、油の性状に大きな変化はなく、異種油の混入などは確認されていないため、本試料油は継続使用可能な状態にあります。今後は今回のRBOT値によりデータ管理を行います。
報告№109-09249 報告№113-00161 | 分析№109-001747 分析№113-000846 | 113-000846 | 潤滑油の劣化は確認されなかったことから継続使用可能と判断します。但し、汚染に係るパラメータが注意領域にあることから、に示す対策を推奨します。軸受は継続使用可能な状態にあると判断します。但し、今後の摩耗進行の有無を確認するためにも傾向監視を継続することが有効です。定期的な分析今後の汚染度の増加および摩耗の進行を監視するため、定期的に分析を実施することを推奨します。分析の結果、汚染に係るパラメータで注意領域のものがありましたが、本試料油は汚染や摩耗に関するデータが異常として出やすいドレンプラグから採油されていることから、値が高くなっている可能性があります。定期的な分析による傾向監視により、今後の変化を確認することを推奨します。分析結果特性低下特性低下に係るパラメータの分析結果は良好と判断します。粘度粘度はmm/sと良好領域にありました。全酸価全酸価は.mgKOH/gと良好領域にありました。酸化安定度酸化安定度はminと良好領域にありました。有機物・有機化合物有機物・有機化合物は、IRチャートによる新油分析値との比較の結果、cm-付近にカルボン酸の吸収が確認されていないことから、良好と判断します。色相はL.と良好領域にありました。汚染に係るパラメータの分析結果で、汚染粒子数が注意領域にあり、やや高い値でした。フィルタ表面の異物観察で金属片、鉄錆、砂等が観察されたことから、汚染度が高い要因は、摩耗と外部混入異物の影響と思われます。水分は.と良好領域にありました。汚染粒子数はNAS級と注意領域にありました。汚染度物重量は.mg/mlと良好領域にありました。．摩耗運転中における潤滑状態は正常であったものと判断します。異常摩耗の早期発見パラメータであるフェログラフィーのIs値がのマイナス乗と良好領域にあり、潤滑箇所の潤滑状態は正常と判断します。金属濃度SOAP法により金属濃度を測定した結果、潤滑箇所で発生する金属接触によって検出される鉛がppm、銅がppm、外部から混入したと思われるケイ素がppm検出されました。金属濃度D-SOAP法により金属濃度を測定した結果、潤滑箇所で発生する金属接触よって検出される鉄が、銅が、錫が、外部から混入したと思われるカルシウムが、ナトリウムが検出されました。
報告№107-6544 報告№107-6544 | 分析№107-01366 分析№107-01366 | 107-01366 | トライボ診断の結果、泡立ち試験を除く項目は良好でした。泡立ち試験の結果は、一般的には消泡性能が低くいと判断できる値の-ですが、新油値の-と同レベルにあったため、正常と判断できました。潤滑状態指数はのマイナス乗で、観察された摩耗粒子がμm以下の小さな粒子であることから、濾過設備のない機器であれば良好な潤滑状態にあると判断します。但し、潤滑油の摩耗粒子はインラインフィルタに捕捉され、異常な摩耗状態が発生したとしても正常な潤滑状態にあると誤認してしまう可能性があります。フィルタの捕捉の影響による誤認を避けるため、今後の診断に当たっては、これまでの採油箇所に加え、インラインフィルタやオフラインフィルタの捕捉物も分析し、その結果から潤滑状態を評価することを推奨します。尚、フィルタ捕捉物の分析を実施する際には、フィルタ流量、フィルタ使用時間、主機稼働時間などの追加情報が必要です。泡立ち試験の結果、消泡性能が低いと判断できる値であるものの、新油と同レベルにありました。粘度は良好。粘度はmm/sと新油値mm/sに比較して、粘度変化率は-％で、当社推奨の管理限界値である±％以内にあり、良好と判断します。粘度は.mm/sでした。粘度は.mm/sでした。粘度指数はでした。粘度指数はでした。泡立ち試験は-でした。泡立ち試験は-と新油と同レベルにあり、消泡性能が新油と同レベルにあることが確認されました水分は良好。水分は.と当社推奨の管理限界値の以下であり、良好と判断します。全酸価は良好。全酸価はmgKOH/gと新油値mgKOH/g以内であり、良好と判断します。機器の潤滑状態精密な濾過設備がない機器であれば、潤滑状態指数は正常の範囲にあると判断します。潤滑状態指数は正常の範囲にあると判断します。異常摩耗の早期発見パラメータである潤滑状態指数がのマイナス乗と、精密な濾過設備がない機器であれば、潤滑状態指数は正常の範囲にあると判断します。
報告№109-09094 報告№110-00147 | 分析№109-000920 分析№110-000576 | 110-000576 | ちょう度値と新グリース値に比較して低下し、当社推奨の管理下限値であるを超えていることから、硬化していることが分かりました。硬化したグリースを使用した場合、油分の流動性がなくなり、軸受等で良好な油膜が保持されにくくなる可能性があります。グリースが硬化していたため、以下の対策が必要です。グリースを交換されることを推奨します。≪状態監視とパラメータ≫分析の目的および各分析のパラメータは以下の通りです。特性低下目的：グリースの分析結果から、グリースの物理的性状や劣化傾向などを確認する。全酸価JISK赤外線吸収スペクトルJISKちょう度JISK滴点JISK摩耗目的：グリース中の摩耗粒子を分析する事により、回転・摺動部の潤滑状態、摩耗劣化の程度、余寿命などを解析する。摩耗診断電子顕微鏡観察JISKX線マイクロアナリシス油中金属濃度）JISK≪分析結果≫特性低下全酸価：良好全酸価.mgKOH/gは新油値の.mgKOH/g以内にあることから問題は無いと判断します。赤外線吸収スペクトル：良好ちょう度：要処置ちょう度値はと当社推奨の管理下限値であるを超えていました。滴点：良好滴点はと新油値のに比較し変化はないことから問題は無いと判断します。摩耗摩耗診断電子顕微鏡観察・X線マイクロアナリシス：今回は実施していません。油中金属濃度：今回は実施していません。
報告№109-09136 報告№112-00591 | 分析№109-001160 分析№112-002452 | 112-002452 | 潤滑油および減速機は継続使用可能な状態にあると判断します。但し、今後、摩耗の進行が懸念されるため、以下の対策が必要です。定期的な分析今後懸念されるフレッティング摩耗の進行を監視するため、定期的に分析を実施することを推奨します。バックラッシによる評価トライボ診断では、バックラッシの増加量を分析結果から計算できますので、構造が確認できる図面、ギヤの形式、歯形、モジュール、歯数、歯幅、油入替後の稼働時間ならびに分解点検後の稼働時間をお知らせ下さい。計算結果をご報告いたします。最適な採油方法本試料油は、機器停止中にタンク上部ストレーナベント部から採油されているため、分析データが低濃度に出ていると推定されます。正確なデータによる診断を行うためにも、今後の採油は、極力運転中もしくは停止直後の油槽中層部から実施されることを推奨します。はフェログラフィーおよびSOAP/D-SOAPの結果から総合的に判断した結果、傾向管理が必要な状態にあると考えられます。フェログラフィー【定量分析：Is値】Is値は異常摩耗の早期発見パラメータのつで、摩耗粒子を定量化するために用います。今回のIs値はのマイナス乗と低い値でした。フェログラフィー【定性分析：摩耗粒子および摩耗形態観察】分析結果から比較的多く観察された粒子は、以下の通りでした。正常な摩耗粒子・潤滑状態が正常なマイルド摩耗により発生。赤錆・フレッティングにより発生。観察された摩耗粒子の中でも赤錆は、注意が必要です。フレッティングは、・軸と転がり軸受の内輪内面・軸受箱と転がり軸受の外輪外面・転がり軸受の軌道輪と転動体・ギヤ歯面の箇所で発生する可能性があります。フレッティング粒子は酸化して硬いため、軸受軌道面やギヤ歯面に噛み込んだ場合はその傷が疲労剥離の起点となり、疲労摩耗へと進展することが想定されます。Iカップリング発光分光分析【SOAP/D-SOAP】検出された金属元素から発生箇所を推定すると、以下の通りでした。鉄、鉛、ニッケル、錫・ギヤ歯面、軸受等リン・添加剤アルミニウム、ナトリウム・外部混入異物計数汚染度は良好でした。粘度、水分、酸価、IRの各データは良好でした。
報告№109-09136 報告№110-00387 | 分析№109-001160 分析№110-001750 | 110-001750 | 計数汚染度はNAS級と当社推奨の管理限界値を超え、重量汚染度は.mg/mlでした。フィルタ表面の異物観察で鉄錆、砂等が観察されたことから、汚染度が高い要因は、外部混入異物の影響と思われます。潤滑油は汚染されていることが分かりました。
報告№104-0378 報告№105-5003 | 分析№104-02669 分析№105-00892 | 105-00892 | 分析の結果、本軸受は継続使用可能な状態にあると判断します。但し、軌道面ではやや厳しい金属接触が発生していますので、摩耗進行の確認が必要と思われます。運転再開からヶ月経過した時点で再度分析を実施することを推奨します。これらのことは、異常摩耗の早期発見パラメータであるフェログラフィーのIs値がと良好の範囲にあるものの、摩耗粒子形態観察の結果、金属接触が厳しい場合に発生するシビア粒子が多く観察されたこと以上のことから判断しました。振動データについて今回、貴社から提供された振動データグラフから詳細な値の読み取りを行うことを試みたが、周波数解析が実施されていないため、振動解析による詳細な検討を行うことはできなかった。しかし、年と年に上昇傾向が見られた変位と速度データは、その後安定傾向を示している。一方、ベアリング損傷のパラメータとなる振動加速は、経年増加の傾向はみられず、このことからベアリングの継続使用は可能であると思われた。
報告№107-6562 報告№107-6562 | 分析№107-02256 分析№107-02256 | 107-02256 | トライボ診断の結果、泡立ち試験を除く項目は良好でした。泡立ち試験の結果は、一般的には消泡性能が低くいと判断できる値の-ですが、新油値の-と同レベルにあったため、良好と判断します。一方、摩耗粒子の形態観察の結果、ギヤ歯面の摩耗で発生したと推定される～μmサイズの摩耗粒子が観察されました。ギヤボックスの油系統にはインラインフィルタとオフラインフィルタがあり、μmサイズ以上の粒子の大部分は捕捉されていると考えられます。それにもかかわらず、～μmのやや大型の摩耗粒子が確認されており、ギヤ歯面ではやや厳しい潤滑状態が発生している可能性があると思われました。今後さらに摩耗が進行することが懸念されるため、ヶ月以内に再度分析を実施し、摩耗の進行状況を確認することを推奨します。尚、油中摩耗粒子は、インラインフィルタやオフラインフィルタに捕捉され、異常な摩耗状態が発生したとしても正常な潤滑状態にあると誤認してしまう可能性が考えられます。これを避けるため、今後の診断に当たっては、これまでの採油箇所に加え、インラインフィルタやオフラインフィルタの捕捉物も分析し、その結果から潤滑状態を評価することを併せて推奨します。フィルタ捕捉物の分析を実施する際には、フィルタ流量、フィルタ使用時間などの追加情報が必要です。是非ご提供下さい。泡立ち試験の結果、消泡性能が低いと判断できる値であるものの、新油と同レベルにありました。粘度は良好。粘度は.mm/sと新油値.mm/sに比較して、粘度変化率は-％で、当社推奨の管理限界値である±％以内にあり、良好と判断する。粘度はmm/sでした。粘度はmm/sでした。粘度指数はでした。粘度指数はでした。泡立ち試験は-でした。泡立ち試験は-と新油と同レベルにあり、消泡性能が新油と同レベルにあることが確認されました。水分は良好。水分はppmと当社推奨の管理限界値の以下であり、良好と判断する。全酸価は良好。全酸価は.mgKOH/gと新油値.mgKOH/gに比較して高いものの、IRの結果で、劣化の兆候が確認されなかったことから、良好と判断します。機器の潤滑状態摩耗粒子の形態観察の結果、ギヤ歯面の疲労摩耗で発生したと推定される～μmサイズの摩耗粒子が観察されました。～μmサイズの疲労摩耗粒子が観察されました。異常摩耗の早期発見パラメータである潤滑状態指数がの乗と正常な範囲にあるものの、摩耗粒子の形態観察の結果でギヤ歯面の疲労摩耗で発生した～μmサイズの摩耗粒子が観察されました。
報告№108-5071 報告№110-00397 | 分析№108-02721 分析№110-001826 | 110-001826 | 潤滑油は継続続使用可能な状態にあるものの、今後は障害予防を目的に以下の対策を推奨します。今後、全酸価の上昇が予測されますので、同様に分析周期を短縮して傾向監視を強化することを併せて推奨します。分析結果全酸価が上昇していました。泡立ち試験の結果、消泡性能が低下していることが確認されました。粘度粘度はmm/sと新油値mm/sに比較して、粘度変化率は-.％で、当社推奨の管理限界値である±％以内にあり、良好と判断します。泡立ち試験泡立ち試験は-と新油に比較して低い値でした。水分はppmと当社推奨の管理限界値の以下であり、良好と判断します。全酸価全酸価は.mgKOH/gと新油値.mgKOH/gに比較して高いものの、IRの結果で油劣化の兆候を示すカルボン酸の吸収が確認されていないことから、良好と判断します。
報告№109-09136 報告№111-00204 | 分析№109-001160 分析№111-001061 | 111-001061_date110719 | 軸受摺動部やオイルリングなどの摩耗は若干発生しているものの、軸受は継続使用可能な状態にあると判断します。但し、既に確認されている水分が％検出され、計数汚染度がNAS級とやや汚染されていることから、以下の内容に示す内容を実施されることを推奨します。内容水分除去および濾過水分が高く、油中の汚染度が高いことから、水分の影響で油膜が保持されにくくなり、異物が軸受摺動面に噛み込み摩耗が進行することが懸念されるため、水分除去および濾過を推奨します。なお、本設備の停止がとれない場合の水分除去方法は、新油を上部から補給できる位置から充填し、充填しながら下層部にある水分をドレン配管などから排出する方法を提案します。その際には油面の変動がないようにご注意下さい。また、濾過も同様に停止が取れない場合は、濾過装置に新油を十分に充填してから、本設備に接続し、油を循環させながら濾過を実施する方法を提案します。この場合も油面の変動がないようにご注意下さい。定期的な分析水分除去および濾過を実施しても、油槽内部で既に錆が発生していると思われます。この影響で摩耗が進行する場合も考えられますので、定期的に分析を実施し、摩耗の進行状況を確認することを推奨します。傾向監視のための次回採油時期は、最短で約時間となります。この時間は、油中汚染物が均一になるために必要とする時間であり、この時間を経過すれば、再分析の結果から状態の傾向を確認することが可能となりますので、これを参考に次回分析時期を検討されることを提案します。フェログラフィー異常摩耗の早期発見パラメータとして摩耗粒子を定量化して評価するフェログラフィーのIs値は、潤滑状態がやや厳しいの乗でした。摩耗粒子の形態で比較的多く観察された粒子は、潤滑状態が正常な場合に発生する摩耗粒子、外部から混入したと思われる鉄錆、砂等でした。このような摩耗粒子が観察された場合には、潤滑部では正常なマイルド摩耗が発生していることが分かります。Iカップリング発光分光分析供試のタービン油を分析した結果、検出された金属元素は、鉄、鉛、銅、錫、リン、カルシウム、ケイ素、ナトリウム、ホウ素が検出されました。これらの検出された金属元素から発生箇所を推定すると鉄、鉛、銅、錫・軸受等リン・オイル添加剤カルシウム、ケイ素、ナトリウム、ホウ素・外部混入異物であると思われます。このうち、機械部品が摩耗したと思われる元素はのグループです。軸受メタルの摩耗分析結果から軸受メタルの摩耗深さを求めました。計算はSOAPの結果で得られている錫濃度ppmと油量Lから計算しました。その結果、メタル表面の平均的な摩耗深さは.μmとなり、メタルの表面粗さを軸受表面の一般的な粗さであるsと仮定すると、摩耗は軽微であると推定されます。ケイ素の検出SOAPでケイ素がppm検出されました。一般に、潤滑油中からケイ素が検出された場合の原因として、シリコン油或いは、シリコン系の添加剤が検出されるフェログラフィーおよびフィルタ表面の異物観察で砂が多く観察されて検出されるシリコングリースをシール部に塗布している場合、このシリコングリースが潤滑油に混入して検出されるなどが挙げられますが、今回検出が比較的高濃度であることからの可能性が考えられます。については、分析結果では確認することが出来ませんので、これに関する情報があれば提供をお願いします。計数汚染度はやや高い値でした。フィルタ表面の異物観察で鉄錆、砂等が観察されたことから、汚染度が高い要因は、摩耗と外部混入異物の影響と思われます。水分はと当社推奨の管理限界値を大きく超えていました。今後、水分の影響で油槽内に錆が発生し、その影響で摩耗が発生する懸念があります。分析結果水分は当社推奨の管理限界値を大きく超えていました。粘度粘度はmm/sと新油値mm/sに比較して、粘度変化率は+％で、当社推奨の管理限界値である±％以内にあり、良好と判断します。水分はと当社推奨の管理限界値のを超えていました。酸価はと新油値.mgKOH/gに比較して大きな変化はなく、良好と判断します。IRIRの結果、水分の吸収が確認されました。但し、油劣化の兆候を示すカルボン酸の吸収が確認されていないことから、良好と判断します。計数汚染度はやや高い値でした。計数汚染度計数汚染度はNAS級と当社推奨の管理限界値のNAS級以内にあるものの、やや高い値でした。重量汚染度は.mg/mlと当社推奨の管理限界値のmg/ml以内にあり、良好と判断します。粒度分布粒度分布は.～.μmの範囲にあり、.μmにピークが確認されました。機器の潤滑状態摩耗粒子の形態観察の結果、潤滑状態が正常な場合に発生する摩耗粒子、外部から混入したと思われる鉄錆、砂等が比較的多く観察されました。SOAPSOAPの結果、摩耗により発生する錫、油の添加剤成分であるリン、外部から混入したと思われるケイ素、ホウ素が検出されました。D－SOAPD－SOAPの結果、摩耗により発生する鉄、鉛、銅、錫、外部から混入したと思われるカルシウム、ナトリウムが検出されました。フェログラフィー異常摩耗の早期発見パラメータであるフェログラフィーのIs値がの乗とやや高く、摩耗粒子の形態観察の結果、潤滑状態が正常な場合に発生する摩耗粒子、外部から混入したと思われる鉄錆、砂等が比較的多く観察されました。電子顕微鏡・X線マイクロアナリシス観察された粒子をSEM・XMAで詳細に分析した結果、粒子には鉄、クロム、マンガンが比較的多く含まれており、成分割合から粒子は主に軸受から発生していると推定できました。
報告№109-09136 報告№112-00392 | 分析№109-001160 分析№112-001615 | 112-001615 | 潤滑油および軸受は継続使用可能な状態にあると判断します。但し、今後も疲労摩耗の進行を傾向監視するため、以下の対策を推奨します。定期的な分析疲労摩耗の進行を監視するため、定期的に分析を実施し、分析データによる摩耗の進行状況を確認することを推奨します。はフェログラフィーおよびSOAP／D-SOAPの結果から総合的に判断した結果、やや厳しい状態にあると考えられます。フェログラフィー【定量分析：Is値】Is値は異常摩耗の早期発見パラメータのつで、摩耗粒子を定量化するために用います。前回に比較しての乗から変化はないものの、やや高い値でした。フェログラフィー【定性分析：摩耗粒子および摩耗形態観察】分析結果から比較的多く観察された粒子は、以下の通りでした。正常な摩耗粒子・潤滑状態が正常なマイルド摩耗により発生。疲労摩耗粒子・繰返し応力を受けて発生。フリクションポリマ・局部的に高圧・高温となる場合に発生。鉄錆、砂等・外部から混入したと考えられます。観察された摩耗粒子の中でもフリクションポリマは、注意が必要です。フリクションポリマは、潤滑油が軌道面に押し込められ高圧状態になると同時に、圧縮熱により高温状態になった結果、基油自身が重合反応を起こし生成することが知られています。そのため、高圧高温状態の解消がなされなければ、潤滑油の劣化が進行し、粘度上昇に因る潤滑異常に進展する場合があります。Iカップリング発光分光分析【SOAP／D-SOAP】検出された金属元素から発生箇所を推定すると、以下の通りでした。鉄、銅・軸受等リン・添加剤カルシウム、ナトリウム・外部混入異物計数汚染度は、前回に比較してNAS級からNAS級にランク低下し、良好でした。前回同様に粘度、水分、酸価、IRの各データは良好でした。
報告№109-09536 報告№109-09536 | 分析№109-003324 分析№109-003324 | 109-003324 | を示す粘度、水分、全酸価の各データは良好でした。泡立ち試験の結果は、-と新油値が-であるのに比較して高い値となっていたことから消泡性能が低下していることが分かりました。潤滑状態の異常の早期発見パラメータである潤滑状態指数は、の乗と濾過設備のない機器であれば正常な潤滑状態にあると判断できます。・消泡性能の低下消泡性の性能が低下していることが確認されたことから、今後の使用状況によっては油の酸化劣化が進行したり、ギヤ歯面およびベアリング軌道面で油膜切れが発生したりする場合があるため、消泡剤の添加による消泡性能の改善など何らかの対応が必要になると思われます。・潤滑状態濾過設備のない機器であれば正常な潤滑状態にあると判断できますが、当該機の潤滑系にはフィルタが設置されているため、別紙インライン・オフラインフィルタの影響に示すとおり、潤滑状態が異常となり大型の摩耗粒子が発生したとしても、粒子の大部分が捕捉されてしまい正常な潤滑状態にあると誤認してしまう可能性があります。このようなフィルタの影響を考慮に入れたLCインデックスは、摩耗がやや厳しい状態に分類されるの乗領域となりました。潤滑状態指数は、前回のの乗から乗に桁減少していることから、運転状態が前回と大きな差がなければ、摩耗が安定している状態にあったものと思われます。結論消泡性能の低下が確認されたものの、潤滑油、ギヤおよび転がり軸受は、継続使用可能な状態にあると思われます。現在のところ摩耗は安定した状態にあると思われますが、運転条件によっては摩耗の進行が速まる場合も想定されるため、今後は潤滑油の分析に加えてフィルタ付着物の分析を実施し、異常な摩耗状態発生の有無を精密に確認することを推奨します。摩耗粒子の形態観察で観察された粒子は、μmサイズの粒子が視野に個と少ないものの観察されており、フィルタ精度μmのオフラインフィルタの効果が低下している可能性があります。オフラインフィルタに目詰まりが発生している可能性がありますので、差圧の上昇またはオフラインフィルタの吐出量の減少がないかご確認下さい。消泡性能の改善は、添加する消泡剤の効果をテストにより確認する必要がありますので、必要な場合は当社営業担当者までお知らせ下さい。泡立ち試験の結果、消泡性能が低下していることが確認されました。粘度粘度は.mm/sと新油値mm/sに比較して、粘度変化率は+％で、当社推奨の管理限界値である±％以内にあり、良好と判断します。粘度粘度はmm/sでした。粘度指数粘度指数はでした。泡立ち試験泡立ち試験は-と新油に比較して高い値でした。水分は.ppmと当社推奨の管理限界値の以下であり、良好と判断します。全酸価全酸価は.mgKOH/gと新油値.mgKOH/gに比較して高いものの、IRの結果で油劣化の兆候を示すカルボン酸の吸収が確認されていないことから、良好と判断します。機器の潤滑状態摩耗粒子の形態観察の結果、ギヤ歯面の摩耗で発生したと推定されるμmの摩耗粒子が観察されました。摩耗粒子診断異常摩耗の早期発見パラメータである潤滑状態指数がの乗と正常の範囲にあるものの、摩耗粒子の形態観察の結果、ギヤ歯面の摩耗で発生したと推定されるμmの摩耗粒子が観察されました。
報告№109-09136 報告№111-00411 | 分析№109-001160 分析№111-001943 | 111-001943 | 酸化安定度は、新油値に比較して大きな値であり減少傾向は確認されませんでした。更油から今回採油までのヶ月間で酸化防止剤の消耗は確認されていないことから、継続して使用した場合でも使用条件が同様であれば、次回定検は使用できる可能性が高いと判断します。次回定検時に更油を実施しない場合は、酸化安定度を知るための分析を実施し、余寿命を確認することを推奨します。酸化安定度はminであり、当社推奨の管理限界値のmin以上であることから、良好と判断します。
報告№106-0098 報告№106-0098 | 分析№106-00586 分析№106-00586 | 106-00586 | 分析の結果、前回と同じく全酸価は当社推奨の管理限界値内にあるものの、IRの結果に油劣化の兆候を示すカルボン酸と同じ吸収帯にピークが確認されました。これは、油劣化の兆候を示すカルボン酸の吸収、或いは、平成年月に投与した当社製清浄分散剤TS－が検出されたことも考えられますので、投与から今回採油までの間に更油があったかについてご確認下さい。前回と同様にIRの結果で油劣化の兆候を示すカルボン酸と同じ吸収帯にピークが確認されました。これは、油劣化の兆候を示すカルボン酸の吸収、或いは、平成年月に投与した当社製清浄分散剤TS－が検出されたことも考えられますので、投与から今回までの間に更油があったかについてご確認下さい。粘度は良好と判断します。粘度はmm/sと新油値mm/sに比較して、粘度変化率は+％で、当社推奨の管理限界値である±％以内にあり、良好と判断します。水分は良好と判断します。水分はと当社推奨の管理限界値の以下であり、良好と判断します。全酸価は当社推奨の管理限界値内にあるものの、やや高い値でした。全酸価は.mgKOH/gと当社推奨の管理限界値の.mgKOH/g以内にあるものの、やや高い値でした。IRの結果、cm-前後に吸収が確認されました。IRの結果、油劣化の兆候を示すカルボン酸と同じ吸収帯に吸収が確認されました。は良好と判断します。計数汚染度は良好と判断します。計数汚染度はNAS級と当社推奨の管理限界値のNAS級以内にあり、良好と判断します。重量汚染度は良好と判断します。重量汚染度は.mg/mlと当社推奨の管理限界値のmg/ml以内にあり、良好と判断します。機器の潤滑状態機器の潤滑状態は正常と判断します。SOAPの結果は良好です。SOAPの結果、鉛がppm、銅がppm検出されました。D－SOAPの結果は良好です。D－SOAPの結果、金属元素は検出されませんでした。フェログラフィーの結果は良好です。異常摩耗の早期発見パラメータであるフェログラフィーのIs値がと良好の範囲にあり、潤滑状態は良好と判断します。
報告№104-0124 報告№105-0094 | 分析№104-00956 分析№105-00633 | 105-00633 | 本トライボ診断は、潤滑油を分析し、分析結果から機器の潤滑状態を評価することを目的としました。診断の結果、摩耗粒子形態観察で転がり軸受でマイクロフレーキングの発生が確認されました。今後、更に摩耗が進行することが懸念されるため、稼働時間が時間以上経過した時点で再度分析を必ず実施し、摩耗の進行状況を確認することを推奨します。これらのことは、以下のことから判断しました。異常摩耗の早期発見パラメータであるフェログラフィーのIs値がの乗と良好の範囲にあるものの、摩耗粒子形態観察の結果、マイクロフレーキングが観察されたこと
報告№109-09250 報告№109-09250 | 分析№109-001844 分析№109-001844 | 109-001844 | 潤滑油および本設備は継続使用可能な状態にあると判断できますが、摺動面では切削摩耗の発生が確認されており、今後継続して発生することが懸念されるため、再度分析を実施し、摩耗の進行状況および油劣化状況を傾向監視することを推奨します。特性低下特性低下に係るパラメータの分析結果は良好と判断します。粘度粘度は.mm/sと新油値.mm/sに対する粘度変化率は+％で、当社推奨の管理限界値である±％以内にあり、良好と判断します。全酸価添加タービン油については、当社では管理限界値を設定しておらず、新油分析値との比較及び他の分析項目の結果より全酸価の状態判断を行います。その結果、全酸価は.mgKOH/gと新油値.mgKOH/g以内にあり、良好と判断します。酸化安定度酸化安定度はminであり、当社推奨の管理限界値のmin以上であることから、良好と判断します。有機物・有機化合物有機物・有機化合物は、IRチャートによる新油分析値との比較の結果、cm-付近に劣化の兆候を示すカルボン酸の吸収が確認されていないことから、良好と判断します。色相はLであり、新油値のLに比較して大きな変化はないことから、良好と判断します。汚染に係るパラメータの分析結果は良好と判断します。水分はppmであり、当社推奨の管理限界値の以下であることから、良好と判断します。汚染粒子数はNAS級であり、当社推奨の管理限界値のNAS級以内であることから、良好と判断します。汚染度物重量は.mg/mlであり、当社推奨の管理限界値のmg/ml以内であることから、良好と判断します。摩耗フェログラフィーによる摩耗粒子の観察の結果、異物の噛み込みなどで発生する切削粒子が観察されました。異常摩耗の早期発見パラメータであるフェログラフィーのIs値がの乗とやや高く、摩耗粒子の形態観察の結果、異物の噛み込みなどで発生する切削粒子が観察されました。金属濃度SOAP法により金属濃度を測定した結果、潤滑箇所で発生する金属接触によって検出される鉄、鉛がppm、油の添加剤成分であるリンがppm、亜鉛がppm、カルシウムがppm、外部から混入したと思われるケイ素がppm検出されました。金属濃度酸溶解法により金属濃度を測定した結果、潤滑箇所で発生する金属接触によって検出される鉄が、外部から混入したと思われる亜鉛、ナトリウムが共に、カルシウムがと僅かに検出されましたが良好と判断します。
|  | 100-00578 | 分析は、圧油の性状と、摩耗状態を検査する項目を選定しました。その結果、圧油の性状は、スラッジの発生の影響によるバルブ類の動作障害発生が懸念されました。検査項目の全てが当社推奨基準に比較して良好な範囲内にあるものの、光学顕微鏡写真の結果から、茶色のスラッジが確認されました。観察されたスラッジをIR法により分析した結果、IRチャートに示すとおり、油のスラッジであるカルボン酸の吸収が確認され、このスラッジは、スラッジであることが確認されました。スラッジの量を示す重量汚染度が.mg/mlと当社推奨基準値内にあり、油中に浮遊しているスラッジの量は少ないと判断できますが、最近濾過または更油を実施している場合、発生していたスラッジの大部分が除去されたこととなり、発生量は、さらに多かったと想像されます。更に、濾過または更油により、一旦汚染状態は改善されますが、配管内壁や油槽内壁等に付着したものが脱落・混入し、汚染度が上昇することが想像されます。一方、摩耗状態は、検査項目のフェログラフィー、SOAP、D－SOAPの各データは全て良好であり、潤滑状態は良好と判断します。以上の分析結果から、確認されたスラッジには粘着性があり、バルブ類に付着し、動作障害を発生させる可能性が高いため、予防措置として、他電力で数多くの実績がある当社製清浄分散剤TS－の投与と濾過により除去されることを推奨します。
報告№108-0387 報告№109-09081 | 分析№108-02609 分析№109-000721 | 109-000721 | 今回の採油は、対象設備停止中にドレンバルブから実施しているため、別紙油中粒子の沈降の影響に示すように、沈降の影響を受けて分析データが高濃度に出る可能性があります。今回の分析は、以上のことを踏まえて結果を検討します。分析の結果、高濃度になっていると思われる対象設備停止中のドレンバルブから行われた採油にもかかわらず、全てのデータが良好の範囲にあることから、この油は継続使用可能であり、潤滑状態も正常と判断します。
報告№106-0020 報告№106-0020 | 分析№106-00092 分析№106-00092 | 106-00092 | 定検時にベアリングを目視点検した際に、ベアリングに目立つ損傷は確認されなかった。しかし、通常油膜が形成されているコロ表面に油膜が形成されていない箇所があり、違和感を覚えた。また、潤滑油が赤みがかって見えた。ベアリング軌道面や保持器摺動面での油膜切れによる摩耗進行が懸念されたため、トライボ診断を実施することとした。トライボ診断を実施し、潤滑油の劣化状態、汚染度、潤滑状態の確認をする。潤滑油が赤みがかっている原因を確認する。トライボ診断を実施し、潤滑油の劣化、汚染度、潤滑状態を確認する。分析の結果、主に、外輪とベアリングケース間で発生している摩耗、ベアリングの保持器の摩耗が確認された。また、軌道面と転動面の間でも若干摩耗が発生していることが確認されたものの、ベアリングの寿命の指標となるフレーキングの発生が確認されていないことから、継続使用可能な状態にあると判断します。但し、外輪とベアリングケースの間で摩耗が発生している場合、その摩耗が進行すると振動が増大し、疲労摩耗を進行させることが懸念されるため、ヶ月後に再度分析を実施し、摩耗の進行状況を確認することを推奨します。尚、を示す粘度、水分、全酸価、IRの各データは良好であることから、この油は継続使用可能と判断します。これらのことは、異常摩耗の早期発見パラメータであるフェログラフィーのIs値がの乗とやや高く、摩耗粒子形態観察で転がり疲労により発生する疲労摩耗粒子が多く観察されたこと観察された摩耗粒子の中には、表面が黄色の摩耗粒子が散見されており、この摩耗粒子の材質は、鋳鉄であることSOAP／D－SOAPで鉄、銅が多く検出されたこと以上のことから判断しました。潤滑油が赤みがかっている原因を確認する。潤滑油が赤みがかっている場合の原因は、以下のことが考えられます。油の劣化が進行した。油のスラッジが発生した。フレッティングなどにより赤錆が発生した。分析結果をもとにからについて検討しました。その結果、フェログラフィーでフレッティングにより発生した赤錆が確認され、またD－SOAPの結果では、主に鉄や銅に加えて油の添加剤成分であるリンが検出されました。これらの結果から、潤滑油が赤みがかった主因は、上記のに挙げた赤錆の発生であると推定されました。フレッティングによる赤錆発生は、前項で述べた通り、ベアリングとベアリングケースのはめあいが僅かに緩くなり、その影響で生じる微振動が原因と考えられます。この状況は、これからも継続進行すると思われますので、今後も摩耗の進行状況を監視することを推奨します。
報告№106-6102 報告№106-4579 | 分析№106-02223 分析№106-02505 | 106-02505 | 集油槽に水分が混入した。底部の水分濃度を確認する。分析の結果、水分はと当社推奨の管理限界値を大きく超えていました。今後、発錆が懸念されるため、水分除去を実施されることを推奨します。尚、油清浄器入口から採油した試料油の水分濃度は.ppmと正常値であることから、油中の水分は分離し油槽底部に存在しているものと思われました。
報告№104-0378 報告№105-0151 | 分析№104-02669 分析№105-00979 | 105-00979 | 分析の結果、摩耗は安定しており、本軸受は継続使用可能な状態にあると判断します。これらのことは、前回に比較して、計数汚染度はランク上昇しているものの、良好の範囲にあることSOAP／D-SOAPの鉄及び錫濃度に変化がないこと異常摩耗の早期発見パラメータであるフェログラフィーのIs値が.と良好の範囲にあること以上のことから判断しました。尚、を示す粘度、水分、全酸価、IR、RBOTの結果、全てのデータが良好であることから、この油は継続使用可能と判断します。
報告№109-09136 報告№113-00655 | 分析№109-001160 分析№113-002819 | 113-002819 | 潤滑油の汚染度は高い値でした。今後、油中の夾雑物が潤滑部に噛み込むことによる摩耗の進行が懸念されます。軸受は継続使用可能な状態にあると考えられます。但し、今後の摩耗推移を確認するためにも傾向監視を継続することが有効です。更油または濾過油中の汚染度が高いことから、摩耗粒子や異物等の夾雑物が潤滑面に噛み込むことによる摩耗の進行が懸念されるため、更油または濾過を推奨します。定期的な分析今後の切削摩耗、凝着摩耗の推移を監視するため、定期的な分析実施を推奨します。異常摩耗の早期発見のパラメータであるIs値は、前回のレベルからレベルに上昇し、やや高い値でした。また、潤滑部の摩耗が認められたため、定期的に潤滑油分析を実施し、摩耗推移を監視することが有用と考えます。フェログラフィーで観察された代表的な粒子は、以下の通りです。切削粒子・異物や金属表面の微小突起による切削摩耗により発生。シビア粒子・潤滑状態がやや厳しい凝着摩耗により発生。極微小領域で油膜切れが発生したことを示します。切削粒子、シビア粒子は、摩擦面が将来的に異常摩耗へ進展する可能性を示唆しているため、傾向監視が有用と思われます。詳細は、別紙傾向監視が必要な摩耗粒子をご覧ください。計数汚染度はNAS級と当社推奨の管理限界値に到達していました。フィルタ残渣に、金属片、鉄錆、砂等が観察されたことから、汚染度が高い要因は、摩耗と外部混入異物の影響と思われます。
報告№106-6023 報告№106-4515 | 分析№106-00388 分析№106-00334 | 106-00334 | 分析の結果、計数汚染度がNAS級と当社推奨の管理限界値内にあり、継続使用は可能と判断できますが、フェログラフィーの摩耗粒子の形態観察の結果からサーボシリンダ内壁またはポンプ内部で摩耗の発生が確認されました。今後更に摩耗が進行し、汚染度が上昇することにより、バルブ類の動作障害やストレーナの目詰まりの発生が懸念されるため、ヶ月後に再度分析を実施し、汚染状態及び摩耗の進行状況を確認されることを推奨します。これらのことは、異常摩耗の早期発見パラメータであるフェログラフィーのIs値がの乗とやや高く、摩耗粒子形態観察の結果、摩擦熱が比較的高温で発生するμm未満の鉄系粒子が多く観察されたこと以上のことから判断しました。
報告№109-09042 報告№109-09042 | 分析№109-000475 分析№109-000478 | 109-000478 | 分析の結果、異常摩耗の早期発見パラメータであるフェログラフィーのIs値がの乗とやや高く、摩耗粒子の形態観察で～μmサイズの疲労摩耗粒子がやや多く観察されました。転がり軸受の寿命の指標となるフレーキングの発生が確認されていないことから、直ちに異常ではないものの、今後転がり軸受の寿命の指標となるフレーキングに進展することが懸念されるため、定期的に分析を実施し、摩耗の進行状況を確認されることを推奨します。計数汚染度は当社推奨の管理限界値に到達しています。計数汚染度は当社推奨の管理限界値に到達しています。計数汚染度はNAS級と当社推奨の管理限界値のNAS級に到達しています。重量汚染度は.mg/mlとなっています。重量汚染度は.mg/mlとなっています。機器の潤滑状態フェログラフィーの結果、～μmサイズの疲労摩耗粒子がやや多く観察されています。SOAPの結果は良好です。SOAPの結果、油の添加剤成分であるリンが検出されています。尚、摩耗により発生した鉄が検出されていないことから、良好と判断します。D－SOAPの結果、鉄が検出されています。D－SOAPの結果、摩耗により発生した鉄が検出されています。フェログラフィーの結果、～μmサイズの疲労摩耗粒子がやや多く観察されています。異常摩耗の早期発見パラメータであるフェログラフィーのIs値がの乗とやや高く、摩耗粒子の形態観察の結果、～μmサイズの疲労摩耗粒子がやや多く観察されています。
報告№109-09136 報告№111-00647 | 分析№109-001160 分析№111-003265 | 111-003265 | RBOTは当社推奨の管理限界値以上にあるものの、IRの結果で新油に確認されているcm-付近の酸化防止剤の吸収が確認されませんでした。潤滑油は酸化防止剤の減少と判断されますので、今回の採油後に更油を実施していなければ更油を推奨します。IRIRの結果で新油に確認されているcm-付近の酸化防止剤の吸収が確認されませんでした。RBOTRBOTの結果、minと当社推奨の管理限界値以上にあるものの、酸化防止剤の残存量は%と低下していました。水分は良好でした。
報告№109-09136 報告№113-00003 | 分析№109-001160 分析№113-000005 | 113-000005 | 分析の結果、潤滑油の劣化は確認されませんでしたが、摩耗粒子は、疲労摩耗粒子、凝着摩耗粒子、切削粒子が多く観察され、油中には汚染粒子が極めて大量に検出されていました。特に今回は、油中粒子が大量に確認されたため、ギヤの潤滑管理を行う場合に向いている項目として油中粒度の分布状態を分析して、ギヤ歯面で発生している潤滑状態を確認してみました。その結果、油中粒子の数量分布は、図に示すようにμm未満の粒子が数量の.％を占めていることが分かりましたが、これを体積分布でみると図に示すように、中心粒径がμm程度未満と約μm以上のサイズにふたこぶ状態になっていることが分かりました。これは、全粒子数に占めるμm未満の粒子割合は圧倒的に多いものの、体積割合ではμm以上のサイズが％程度を占める摩耗形態があったことを示すものと思われます。摩耗粒子の観察結果では、大量に観察された小径の粒子が、高い面圧が繰り返されることにより発生する疲労摩耗粒子と、油膜が破断されて発生するμm未満の小径の凝着摩耗粒子であることから、粒径分布の結果を裏付けており、ギヤ歯面では油膜を破断するような高い圧力が常時繰り返されて疲労剥離し、剥離した摩耗痕を起点として、μmを超し、中にはμmに達するような凝着摩耗粒子の発生に進展したと推定されました。分析で観察された切削粒子は、疲労摩耗粒子や凝着摩耗粒子が歯面に入り込んで歯面を切削した結果で発生していると思われます。ギヤの損傷は、この一連のメカニズムが連続しているため発生していると推定されますので、他号機にも同様な現象が発生していると思われます。尚、潤滑油中で発生した摩耗粒子のうち、今回観察された約μmの粒子より大型の摩耗粒子は、仮に発生したとしても、油中に素早く沈降し、採油時には採取されにくいことがあるため、ギヤ歯面の状況は本分析結果よりやや悪い可能性が考えられます。現状のギヤ摩耗状態を知るための同型対策として、他号機でもトライボ診断を実施することを推奨します。定期的な分析定期的な潤滑油分析によるトライボ診断を実施することにより、分析データの変化から異常の兆候を早期に発見することが可能となります。定期的に分析を実施し、分析データの変化から今後の対応を検討することを推奨します。はフェログラフィーおよびSOAP-Tの結果から総合的に判断した結果、大変厳しい状態にあったと考えられます。フェログラフィー【定量分析：Is値】Is値は異常摩耗の早期発見パラメータのつで、摩耗粒子を定量化するために用います。今回のIs値はの乗と非常に高い値でした。フェログラフィー【定性分析：摩耗粒子および摩耗形態観察】分析結果から比較的多く観察された粒子は、以下の通りでした。切削粒子・異物や金属表面の微小突起による切削摩耗により発生。シビア粒子・潤滑状態がやや厳しい凝着摩耗により発生。金属潤滑部が局部的に油膜切れを起していると考えられます。疲労摩耗粒子・繰返し応力を受けて発生。観察された摩耗粒子の中でも切削粒子、シビア粒子は注意が必要です。ギヤ設備で切削摩耗が発生した場合、内部で使用されている転がり軸受が切削摩耗により生じた軌道面の損傷が起点となって寿命が分の程度に低下することがあることから、切削摩耗には十分注意する必要があります。切削摩耗の発生原因となる混入異物が残留している場合、この異物により切削摩耗が継続して発生する可能性があります。シビア粒子は凝着摩耗に分類されます。この摩耗粒子は、摺動面で凝着、破断を繰り返し、この過程で生じる移着粒子が成長して摩耗粒子となります。そのため、摺動面では局部的に油膜切れが発生していることを示しています。この状態が継続した場合、摩耗粒子のサイズは徐々に大型化していき、設備の損傷に至る場合があります。Iカップリング発光分光分析【SOAP-T】検出された金属元素から発生箇所を推定すると、以下の通りでした。鉄、銅、錫・ギヤ、軸受等リン・添加物カルシウム、バリウム、アルミニウム、ケイ素、ナトリウム・外部混入異物計数汚染度はNAS級以上と当社推奨の管理限界値を超えていました。粘度、水分、酸価、IRの各データは良好でした。
報告№106-0227 報告№107-0026 | 分析№106-01279 分析№107-00099 | 107-00099 | 濾過前の試料油を分析した結果、摩耗粒子形態観察で金属接触が厳しい場合に発生するシビア粒子がやや多く観察されました。鉄系材料を使用した摺動面で厳しい金属接触が発生しています。今後、更に摩耗が進行することが懸念されます。これらの障害発生に対する弊害を勘案の上、ヶ月以内に再度分析を実施し、汚染状況及び摩耗の進行状況を確認されることを推奨します。
報告№109-09136 報告№113-00495 | 分析№109-001160 分析№113-002050 | 113-002050 | 分析の結果、SOAP-Tで鉄、SOAP-Tでカルシウムが極めて高い値で検出されました。ピストンリングあるいはシリンダライナの摩耗が原因で燃焼ガスのシール性が低下し、燃焼ガス中の硫黄分と油中のカルシウム添加剤が反応することによってカルシウム化合物が発生していると考えられます。フェログラフィーの摩耗粒子観察で潤滑異常を知るパラメータである大型摩耗粒子は観察されていないものの、異常摩耗の早期発見パラメータであるIs値および鉄濃度が非常に高いことから、至急更油するなどの対応をしない場合、異常の進展が加速すると考えられることから長期の運転は困難である可能性が高いと判断します。点検の早期計画、または更油および定期的な分析による傾向監視ピストンリング、シリンダライナが摩耗し、燃焼ガスのシール性が低下している可能性が高いと考えられます。また、ケルメットと呼ばれる銅鉛合金の主成分である銅と鉛に、ケルメット層の上部にμm程度に薄くメッキして使用される錫とアンチモンが同時に検出されていることから、連接棒のメタルあるいはクランクメタルの一部に、油膜破断により発生した擦り傷が発生していると推定されます。さらに、ピストン本体に使用されている可能性があるアルミニウムがやや高い値で検出されたことから、ピストンリングの摩耗が進行することによってピストン本体とシリンダライナが接触し、ピストン本体が摩耗し、焼付きに進展する懸念があります。したがって、ピストンリングおよびシリンダライナの摩耗状態を確認するため、点検の早期計画が必要と判断します。尚、点検を実施するまでの間に発生する油中夾雑物による障害を予防するために、至急更油を実施し潤滑油を清浄にすると共に、更油後は定期的な分析によりエンジン内部の摩耗状態を監視することを推奨します。フェログラフィーおよびSOAP-Tの結果から総合的に判断した結果、は厳しい状態にあり、長期の運転は困難である可能性が高いと判断します。フェログラフィー【定量分析：Is値】Is値は異常摩耗の早期発見パラメータのつで、摩耗粒子を定量化するために用います。Is値はの乗と、高い値でした。フェログラフィー【定性分析：摩耗粒子および摩耗形態観察】分析結果から観察された代表的な粒子は、以下の通りでした。正常な摩耗粒子・潤滑状態が正常なマイルド摩耗により発生。シビア粒子・潤滑状態がやや厳しい凝着摩耗により発生。金属潤滑部が局部的に油膜切れを起していると考えられます。シビア粒子は、凝着摩耗に分類されます。この摩耗粒子は、摺動面で凝着、破断を繰り返し、この過程で生じる移着粒子が成長して摩耗粒子となります。そのため、摺動面では局部的に油膜切れが発生していることを示しています。この状態が継続した場合、摩耗粒子のサイズは徐々に大型化していき、設備の損傷に至る場合があります。Iカップリング発光分光分析【SOAP-T】検出された金属元素から発生箇所を推定すると、以下の通りでした。鉄、鉛、銅、クロム、アンチモン、錫、アルミニウム・エンジン部品等リン、亜鉛、カルシウム、マグネシウム・添加剤アルミニウム、ケイ素、ナトリウム、モリブデン・外部混入異物シリンダライナ、ピストンリングの摩耗SOAP-Tで鉄がppmと高い値で検出されました。本設備の油量Lを基に摩耗体積を計算すると、約mmとなり、鉄を主成分とした部品、例えばシリンダライナやピストンリング等の摩耗が懸念されます。コンロッドメタル、クランクメタルの摩耗SOAP-Tで錫がppm、銅がppm検出されたことから、コンロッドメタル、クランクメタル等が摩耗していると推定されました。詳細は、別紙コンロッドメタル・クランクメタルの摩耗をご覧ください。固形カルシウム化合物の生成SOAP-Tでカルシウムが.ppm検出されました。摺動面より硬いカルシウム化合物が摺動面に噛み込み、切削摩耗が進行することが懸念されます。詳細については、別紙固形カルシウム化合物の生成をご覧ください。
報告№109-09136 | 分析№109-001160 | 114-000723 | 分析の結果、対象設備は継続使用可能と判断します。但し、摩耗粒子の形態観察で局部的な厳しい金属接触と高い摩擦熱により発生する黒錆が比較的多く観察されていることから、将来的な摩耗進行の有無を確認するためにも傾向監視を継続することが有効です。また、潤滑油は粘度の低下が確認されたことから、潤滑部で油膜切れによる摩耗の発生が懸念されます。更油粘度低下が確認されており、潤滑部で油膜切れなどによる摩耗の発生が懸念されます。これらの予防処置として更油を推奨します。定期的な分析今後の摩耗推移を監視するため、定期的な分析実施を推奨します。黒錆は、摩擦面が将来的に異常摩耗へ進展する可能性を示唆しているため、傾向監視が有用と思われます。詳細は、別紙傾向監視が必要な摩耗粒子をご覧ください。
報告№107-4508 報告№107-4508 | 分析№107-00526 分析№107-00527 | 107-00527 | 軸受の潤滑状態を確認する。軸受の潤滑状態分析の結果、SOAP／D－SOAPで鉄が多く検出されたものの、摩耗粒子形態観察で転がり軸受の寿命の指標となるフレーキングが確認されていないことから、軸受は継続使用可能な状態にあると判断します。尚、報告書の管理表中に示しているSOAP／D-SOAPは、グリース潤滑の場合、摩耗粒子が均一に分散しているとは考え難いため、測定値が大きく変動することが予想されますので参考値としてお考え下さい。グリースの物理的性状グリースの物理的性状を示す水分、全酸価は良好でした。ちょう度が当社推奨の管理上限値を超え、新グリースのに比較してと上昇し、グリースが軟化していることが確認されました。軟化したグリースを使用した場合、グリースの漏洩や油膜切れが発生することが懸念されるため、定期的に分析を実施し、グリースの軟化の影響による摩耗発生の有無を確認されることを推奨します。
報告№109-09136 報告№111-00576 | 分析№109-001160 分析№111-002706 | 111-002706 | 軸受は継続使用可能な状態にあると判断します。但し、グリースはちょう度の上昇がみられ、軟化していることが確認されました。さらに今後も摩耗の進行を傾向監視するため、以下の対策を推奨します。グリースの交換今後、グリースの漏洩や油膜切れの発生が懸念されるため、グリースを交換されることを推奨します。定期的な分析凝着摩耗の進行を監視するため、定期的に分析を実施し、摩耗の進行状況を確認することを推奨します。フェログラフィー摩耗粒子の形態で比較的多く観察された粒子は、潤滑状態が正常な場合に発生する摩耗粒子金属潤滑部が局部的に油膜切れを起して発生するシビア粒子でした。このような摩耗粒子が観察された場合には、潤滑部では正常なマイルド摩耗潤滑状態がやや厳しい凝着摩耗が発生していることが分かります。Iカップリング発光分光分析供試グリースを分析した結果、検出された金属元素は、SOAPの結果表に示すように、鉄、鉛、錫、リン、亜鉛、カルシウム、バリウム、アルミニウム、ナトリウムでした。これらの検出された金属元素から発生箇所を推定すると鉄、鉛、錫・軸受等リン、亜鉛・グリース添加剤カルシウム、バリウム、アルミニウム、ナトリウム・増ちょう剤等であると思われます。このうち、機械部品が摩耗したと思われる元素はのグループです。グリースの物理的性状滴点、全酸価、IRの各データは良好でした。一方、ちょう度は、と当社推奨の管理上限値のより高くなっており、グリースが軟化していることが分かりました。軟化したグリースを使用した場合、グリースの漏洩や軸受等で油膜切れが発生することが懸念されます。
報告№109-09505 報告№111-00462 |  | 111-002127_2128 | 結論の評価前回同様にを示す粘度、水分、酸価、IR、RBOTの各データは当社推奨の管理限界値内にあることから、継続使用可能と判断します。濾過効率の確認表に示す通り、濾過効率は～％であり、かつ、清浄機出口サンプリング弁から採取した試料油の汚染度がNAS級と清浄な状態を保持できていることから、濾過精度は確保できていると判断します。機器の潤滑状態油清浄機がなかったとした場合、NAS級の汚染された状態になることが推定されますが、この換算値を前回の油清浄機入口の換算値と比較した結果、表に示すように粒子数は増加していることから、摩耗は僅かに進行していると判断します。前回同様にを示す粘度、水分、酸価、IR、RBOTの各データは良好です。油清浄機の濾過効率による油汚染度管理に関する考察油清浄機の濾過効率の指標であるβ値を確認するため、油清浄機の入口側と出口側の配管より採油を実施し、計数汚染度を実施しました。その結果を下表に示します。 ・ここで、 EMBEDExcel.Sheet.式および表に示す通り、その結果、～μmレンジが%～μmレンジが%～μmレンジが%であり、汚染度もNAS級と清浄な状態を保持できていることから、濾過精度は確保できていると判断できます。油清浄機が設置されていることでNAS級と清浄になっていますが、油濾過機がないと仮定した場合、表に示すように計算により求めた～μmレンジの汚染度はNAS級の汚染状態になる可能性を示唆するものととらえる事が出来ます。他のレンジを同様に計算すると以下のようになり、NAS級となります。EMBEDExcel.Sheet.油清浄機がなかったとした場合、以上のとおりNAS級の汚染された状態になることが推定されます。この換算値を前回の油清浄機入口の換算値と比較した結果、粒子数は増加していることから、摩耗は僅かに進行していると判断します。
報告№109-09136 報告№112-00110 | 分析№109-001160 分析№112-000378 | 112-000378 | 潤滑油および軸受は継続使用可能な状態にあると判断します。但し、今後も摩耗の進行を傾向監視するため、以下の対策を推奨します。定期的な分析切削摩耗や凝着摩耗の進行を監視するため、定期的に分析を実施し、摩耗の進行状況を確認することを推奨します。再分析の時期を理論的に求めたところ、最短で約時間となります。この時間は、油中汚染物が均一になるために必要とする時間であり、この時間を経過すれば、油が入れ替わっていても再分析の結果から状態の傾向を確認することが可能となります。そのため、試運転などで数時間の運転が可能であれば、より的確に状況が確認できますので再分析を推奨します。油槽内の清掃潤滑油が汚染されていることから、油槽内は汚染されていると思われます。更油をする際には、油槽内を清掃し、更油する新油もNAS級程度の清浄な潤滑油を更油することを推奨します。シリコン系のグリースや添加剤の確認シリコン系の添加剤やグリースを使用している箇所があるかについてご確認下さい。フェログラフィーIs値は異常摩耗の早期発見パラメータのつで、摩耗粒子を定量化するために用います。今回のIs値はの乗であり、潤滑状態は厳しいと判断できます。摩耗粒子の形態で比較的多く観察された粒子は、潤滑状態が正常な場合に発生する摩耗粒子異物の噛み込みや金属表面の微小突起により発生する切削粒子金属潤滑部が局部的に油膜切れを起して発生するシビア粒子外部から混入したと思われる鉄錆等でした。これらの摩耗粒子が観察された場合、潤滑部で発生している摩耗形態は、正常なマイルド摩耗異物や金属表面の微小突起による切削摩耗潤滑状態がやや厳しい凝着摩耗であることが分かります。摩耗形態の中でも切削摩耗は摩耗進行速度が速く、転がり軸受でこの摩耗形態が発生した場合には寿命が分の程度に低下することも知られており、切削摩耗により生じた軌道面の損傷が起点となって転がり軸受の寿命となるフレーキングに進展することから傾向監視による経過監視が必要です。Iカップリング発光分光分析【SOAP／D－SOAP】検出された金属元素は、SOAP／D－SOAPの結果表に示すように、鉄、銅、リン、カルシウム、アルミニウム、ケイ素、ナトリウムでした。検出された金属元素から発生箇所を推定すると鉄、銅・軸受等リン、カルシウム、アルミニウム、ケイ素、ナトリウム・外部混入異物であると思われます。このうち、機械部品が摩耗したと思われる元素はのグループです。ケイ素の検出SOAPでケイ素がppm検出されました。一般に、潤滑油中からケイ素が検出された場合、シリコン油或いは、シリコン系の添加剤が検出されるフェログラフィーおよびフィルタ表面の異物観察で砂が多く観察されて検出されるシリコングリースをシール部に塗布している場合、このシリコングリースが潤滑油に混入して検出されるなどが挙げられますが、今回の検出が比較的高濃度であることからの可能性が考えられます。については、分析結果では確認することが出来ませんので、これに関する情報があれば提供をお願いします。計数汚染度はやや高く、重量汚染度は当社推奨の管理限界値を超えていました。フィルタ表面の異物観察で金属片、鉄錆等が観察されたことから、汚染度が高い要因は、摩耗と外部混入異物の影響と思われます。本試料油は、採油量が少なかったため計数汚染度は参考値としてお考え下さい。粘度、水分、全酸価、IR、RBOTの各データは良好でした。尚、別紙RBOTの減少傾向から油の余寿命を求めた結果、本試料は直近の更油から起算して稼働日数が年月まで使用可能であることが分かります。
報告№104-0198 | 分析№104-01436 | 104-01436 | 濾過前の試料油を分析した結果、摩耗粒子形態観察で外部から混入した鉄錆・砂、局部的に高圧・高温となった場合に発生するフリクションポリマが多く観察された。フリクションポリマの発生要因は、局部的に軸受摺動部分に高圧・高温の箇所が見られる場合に発生します。つまり、軸の振れ回り量の変動や、あるいは、メタルギャップの調整不足等が原因で、その狭いギャップに潤滑油が押込まれてフリクションポリマが発生している場合があります。このことから、高い摩擦熱による油劣化に注意が必要です。これらの障害発生に対する弊害を勘案の上、今後、軸受温度が若干上昇気味になることが考えられますので、パトロール時に温度の変化を注意深く監視する必要があると思われます。次回分析は、ヶ月以内に再度分析を実施し、油の劣化状況及び摩耗の進行状況の確認をされることを推奨します。
報告№104-0240 | 分析№104-01837 | 104-01837 | 濾過前の試料油を分析した結果、摩耗粒子形態観察で、金属接触が厳しい場合に発生するシビア粒子が多く観察されました。鉄系材料同士の厳しい金属接触が発生しています。発生箇所は、軸受台金の支持部や主軸とラビリンスなどが考えられます。主軸とラビリンスに接触があった場合、軸振れによる軸受メタルの摩耗に進展することが懸念されます。主軸の振れ量の増加による障害発生の弊害を勘案の上、ヶ月以内に再度分析を実施し、汚染状況及び摩耗の進行状況を確認されることを推奨します。尚、RBOTが前回に比較し、min上昇したのは、新油の補充等の影響が考えられます。今後は、今回のRBOT値によりデータ管理を行います。
報告№107-0011 報告№107-0011 | 分析№107-00043・44 分析№107-00043・44 | 107-00043_44 | 目的トライボ診断を実施し、、汚染度、軸受の潤滑状態を確認する。油清浄器入口・出口の汚染度から濾過効率を確認する。を示す粘度、水分、全酸価、IRの各データは試料共に当社推奨の管理限界値内にあることから、継続使用可能と判断します。油清浄器の濾過効率による摩耗評価に関する考察油清浄器の濾過効率を確認するため、油清浄器の入口側と出口側の配管より採油を実施し、計数汚染度を実施しました。その結果を下表に示します。EMBEDExcel.Sheet.表に示す通り、油清浄器入口に比較して出口の粒子数が大きな値を示しており、濾過効率を求めることができませんでした。油清浄器の入口と出口の粒子数を比較し、濾過後の出口側の粒子数が多くなる現象が見られた場合、その原因として、油清浄器の濾過材の交換時期を迎えた採油配管の排油が十分ではなく、配管内に滞留していた錆などの汚染粒子が混入した状態で採油した採油試料が入れ替わった事などが考えられます。軸受の潤滑状態本機器は、油清浄器が設置されており、油中粒子数は常に除去されています。今回の分析では上述したとおり、入口側と出口側の汚染度データが逆転していたため油清浄器の濾過効率を求められず、定量的な評価はできませんでした。そこで、今回は油中の摩耗粒子の形態から摩耗状況を確認しました。油中の摩耗粒子を詳細に観察した結果、下写真に示す通り油清浄器入口の試料油中には、油膜切れにより発生するシビア粒子が観察されました。油清浄器に発生した摩耗粒子が捕捉されているため、確認された数は少ないものの、次回分析の際には摩耗進行に注意が必要です。
報告№111-00058 報告№111-00058 | 分析№111-000364 分析№111-000364 | 111-000364_date110825 | グリースの物理的性状は良好と判断します。グリースは継続使用可能な状態にあると判断します。≪状態監視とパラメータ≫分析の目的および各分析のパラメータは以下の通りです。特性低下目的：グリースの分析結果から、グリースの物理的性状や劣化傾向などを確認する。全酸価JISK赤外線吸収スペクトルJISKちょう度JISK滴点JISK摩耗目的：グリース中の摩耗粒子を分析する事により、回転・摺動部の潤滑状態、摩耗劣化の程度、余寿命などを解析する。摩耗診断電子顕微鏡観察JISKX線マイクロアナリシス油中金属濃度JISK≪分析結果≫特性低下全酸価：良好全酸価.mgKOH/gは新油値の.mgKOH/g以内にあることから問題は無いと判断します。赤外線吸収スペクトル：良好ちょう度：良好ちょう度値はと当社推奨の管理限界値であるから以内に留まっています。滴点：良好滴点はと新油値のに比較し高いものの、ちょう度が良好の範囲にあり、かつ、有機物・有機化合物試験の結果で油劣化の兆候を示すカルボン酸の吸収が見られないことから、問題は無いと判断します。摩耗摩耗診断電子顕微鏡観察・X線マイクロアナリシス：今回は実施していません。油中金属濃度：今回は実施していません。
報告№109-09136 報告№113-00112 | 分析№109-001160 分析№113-000436 | 113-000436 | トライボ診断を実施した結果、現時点の当該機は、継続使用可能な状態にあると判断します。但し、将来的な摩耗進行の有無を確認するため、以下の推奨内容を参考にされて今後のメンテナンスにお役立て下さい。新油との比較による評価を示す粘度、酸価、IR、塩基価のデータは新油データを基準として評価しています。今回は新油データが不明であったため良否の評価ができませんでしたが、今後分析を実施する場合は、使用している新油を同時に分析することをご検討下さい。定期的な分析定期的な潤滑油分析によるトライボ診断を実施することにより、分析データの変化から異常の兆候を早期に発見することが可能となります。また、今回は対象設備の初回分析であるため、最低でもあと回分析を実施し、分析データの変化から今後の対応を検討することを推奨します。はフェログラフィーおよびSOAP-Tの結果から総合的に判断した結果、継続使用は可能ですが、今後の機器の機能を確認するためにも傾向管理が有用と考えます。フェログラフィー【定量分析：Is値】Is値は異常摩耗の早期発見パラメータのつで、摩耗粒子を定量化するために用います。今回のIs値はの乗とやや高い値でした。フェログラフィー【定性分析：摩耗粒子および摩耗形態観察】分析結果から観察された代表的な粒子は、以下の通りでした。正常な摩耗粒子・潤滑状態が正常なマイルド摩耗により発生。切削粒子・異物や金属表面の微小突起による切削摩耗により発生。シビア粒子・潤滑状態がやや厳しい凝着摩耗により発生。金属潤滑部が局部的に油膜切れを起していると考えられます。観察された摩耗粒子の中でも切削粒子、シビア粒子は、将来的な摩耗の進行に繋がる可能性を示唆しているため、傾向監視が必要と思われます。切削摩耗は、他の摩耗形態に比較して摩耗進行速度が速く注意が必要で、定期的なトライボ診断による状態監視が必要と考えます。切削摩耗の原因となる混入異物が残留している場合、この異物により切削摩耗が継続して発生する可能性があります。シビア粒子は凝着摩耗に分類されます。この摩耗粒子は、摺動面で凝着、破断を繰り返し、この過程で生じる移着粒子が成長して摩耗粒子となります。そのため、摺動面では局部的に油膜切れが発生していることを示しています。この状態が継続した場合、摩耗粒子のサイズは徐々に大型化していき、設備の損傷に至る場合がありますので、傾向監視が必要です。Iカップリング発光分光分析【SOAP-T】検出された金属元素から発生箇所を推定すると、以下の通りでした。鉄・エンジン部品リン、亜鉛、カルシウム・添加剤アルミニウム、ナトリウム・外部混入異物計数汚染度計数汚染度はNAS級以上と汚染されていました。重量汚染度はmg/mlと汚染されていました。光学顕微鏡写真重量汚染度で濾過したフィルタ表面上の夾雑物を光学顕微鏡で観察した結果、金属片、鉄錆、砂等が観察されました。粒度分布粒度分布は.～μmの範囲にあり、.μmにピークが確認されました。μm以下の粒子が多いことから、燃焼して発生したこれらのほとんどは、燃焼して発生した煤であると推定されます。すす等が油中粒子の主成分であることが推測できます。粘度、酸価、塩基価については新油値が不明であり、良否の評価ができませんでした。粘度粘度は.mm/sでした。水分はppmと当社推奨の管理限界値以下にあり、良好と判断します。酸価・IR酸価劣化の進行度は、酸価およびIRの結果から総合的に判断します。酸価は、mgKOH/gと測定されたものの、良否の評価ができませんでした。また、IRチャートの結果、cm-付近にピークが確認されましたが、新油チャートとの比較ができていないことから、油劣化によるものか、添加剤によるものか判断できませんでした。塩基価は.mgKOH/gでした。
報告№104-0294 報告№104-0310 | 分析№104-02199 分析№104-02253 | 104-02253 | 本機器は過去に数回ではあるが電磁弁の動作不良を起こしたことがあるため、圧油を分析し、分析結果から機器の状態を確認することを目的とした。分析の結果、全てのデータが良好であることから、潤滑油データからは電磁弁動作不良の原因は確認されなかった。但し、本機器にはμmサイズのフィルタが設置されているため、集油タンク内の油が清浄な状態になっており、浮遊しているスラッジなども除去されている可能性がある。念のため、スラッジの有無を確認するため、フィルタのケースなどに滞留している油やフィルタの付着物を分析することを推奨する。尚、機器の潤滑状態を知るためには、フィルタの濾過効率を考慮する必要があるため、フィルタの入口側と出口側から採油を実施・分析を実施することを併せて推奨する。
報告№108-0030 報告№108-0030 | 分析№108-00153 分析№108-00159 | 108-00159 | 、汚染度、軸受の潤滑状態を確認する。今回の採油は、対象設備の停止中に排油口から実施しているため、油循環中に採油した場合に比較し、油中粒子の沈降の影響を受け、分析データが高濃度に出る可能性があります。今回の分析は以上のことを踏まえて結果を検討しました。分析の結果、計数汚染度はNAS級とやや高い値であり、また、異常摩耗の早期発見パラメータであるフェログラフィーのIs値がやや高いの乗となっていました。摩耗粒子とフィルタ表面の異物を観察した結果、鉄錆、砂等が多く観察されたことから、汚染度が高い要因は、採油の影響によるものと考えられました。今回の採油は対象設備の停止中に排油口から採油を実施しているため、これらの異物は、排油口配管内部に残留していた汚染物が検出された可能性が高いと思われます。但し、観察された摩耗粒子は、粒子濃度が高めになる箇所からの採油であるにもかかわらず、正常な潤滑状態下で発生した摩耗粒子が支配的であることから、対象設備の潤滑状態は正常な状態にあると判断します。一方、を示す粘度、水分、全酸価、IRの各データは良好の範囲にあることから、この油は継続使用可能と判断します。次回採油のタイミングは、粒子の沈降の影響を極力抑え、油中粒子が均一な分散状態に近い状態で採油が実施できるように、対象設備の運転中、または停止直後に採油を実施されることを推奨します。
報告№109-09501 報告№109-09501 | 分析№109-003107 分析№109-003107 | 109-003107 | 有機物・有機化合物を分析する赤外線吸収スペクトル分析の結果、検出されたピークには新グリースと異なるピークが検出されました。グリースは以下の対策が必要です。グリース名が違うか、或いは、異種グリースが混入した可能性が考えられますので、グリース名、異種グリース混入の可能性を確認する必要があります。≪状態監視とパラメータ≫分析の目的および各分析のパラメータは以下の通りです。特性低下目的：グリースの分析結果から、グリースの物理的性状や劣化傾向などを確認する。全酸価JISK赤外線吸収スペクトルJISKちょう度JISK滴点JISK摩耗目的：グリース中の摩耗粒子を分析する事により、回転・摺動部の潤滑状態、摩耗劣化の程度、余寿命などを解析する。摩耗診断電子顕微鏡観察JISKX線マイクロアナリシス油中金属濃度）JISK≪分析結果≫特性低下全酸価：良好全酸価.mgKOH/gは新油値の.mgKOH/g以内にあることから問題は無いと判断します。赤外線吸収スペクトル：良好ちょう度：良好ちょう度値と当社推奨の管理限界値であるから以内にとどまっています。滴点：良好滴点はと新油値のに比較し変化はないことから問題は無いと判断します。摩耗摩耗診断電子顕微鏡観察・X線マイクロアナリシス：今回は実施していません。油中金属濃度：今回は実施していません。
報告№109-09136 報告№111-00490 | 分析№109-001160 分析№111-002245 | 111-002245 | 潤滑油および減速機は継続使用可能な状態にあると判断します。但し、今後も摩耗の進行を傾向監視するため、以下の対策を推奨します。定期的な分析フレッティング摩耗の進行を監視するため、定期的に分析を実施し、摩耗の進行状況を確認することを推奨します。バックラッシによる評価トライボ診断では、バックラッシの増加量を分析結果から計算できますので、構造が確認できる図面、ギヤの形式、歯形、モジュール、歯数、歯幅をお知らせ下さい。計算結果をご報告いたします。最適な採油方法本試料油は、機器停止中にドレンプラグから採油されています。機器が停止している状態では、別紙油粒子の沈降の影響に示すように油槽内で撹拌がなくなり固形物が沈降するため、油中汚染度は高くなると推定されます。今後の採油は、極力運転中もしくは停止直後の油槽中層部から実施されることを推奨します。フェログラフィー異常摩耗の早期発見パラメータとして摩耗粒子を定量化して評価するフェログラフィーのIs値は、潤滑状態が正常なの乗でした。摩耗粒子の形態で比較的多く観察された粒子は、潤滑状態が正常な場合に発生する摩耗粒子フレッティングにより発生する赤錆局部的に高圧・高温となる場合に発生するフリクションポリマでした。これらの摩耗粒子が観察された場合、潤滑部で発生している摩耗形態は、正常なマイルド摩耗微振動によるフレッティング摩耗であり、そして局部的ではあるものの高圧・高温の箇所が発生していることも分かります。フレッティングは、・軸と内輪内面・軸受箱と外輪外面・軌道輪と転動体・ギヤ歯面の箇所で発生する可能性があります。フレッティング粒子は酸化して硬いため、軸受軌道面やギヤ歯面に噛み込んだ場合はその傷が疲労剥離の起点となり、疲労摩耗へと進展することが想定されます。フリクションポリマは、潤滑油がギヤ歯面や軌道面に押し込められ高圧状態になると同時に、圧縮熱により高温状態になった結果、基油自身が重合反応を起こし生成することが知られています。そのため、高圧高温状態の解消がなされなければ、潤滑油の劣化が進行し、粘度上昇に因る潤滑異常に進展する場合があります。Iカップリング発光分光分析供試の潤滑油を分析した結果、検出された金属元素は、SOAPの結果表に示すように、鉄、銅、錫、リン、カルシウム、バリウム、ナトリウムでした。検出されたこれらの金属元素から発生箇所を推定すると鉄、銅、錫・ギヤ・軸受等リン・オイル添加剤カルシウム、バリウム、ナトリウム・外部混入異物であると思われます。このうち、機械部品が摩耗したと思われる元素はのグループです。計数汚染度はやや高い値でした。フィルタ表面の異物観察で鉄錆、砂等が観察されたことから、汚染度が高い要因は、摩耗と外部混入異物の影響と思われます。粘度、水分、酸価、IRの各データは良好でした。
報告№109-09448 報告№110-00301 | 分析№109-002802 分析№110-001186 | 110-001186 | ・摩耗状態油中金属濃度の結果、グリース中からは摩耗により発生した鉄、鉛、銅、クロム、アンチモン、錫が検出されました。検出されたこれらの金属は、粒子観察の結果から金属潤滑部が局部的に油膜切れを起して発生する鉄系および銅系シビア粒子でした。これらのことから、潤滑部で発生している摩耗形態は凝着摩耗であることが分かりました。確認された銅系のシビア粒子は、転がり軸受の保持器の摩耗で発生していると思われますが、現在のところ、転がり軸受寿命の指標としている摩耗粒子が観察されなかったことから、フレーキングの発生がなく、本軸受は継続使用可能な状態あると判断できます。・グリースの物理的性状全酸価がmgKOH/gと新グリース値.mgKOH/gに比較して高い値でした。IRで検出されたピークには新グリースと異なるピークが検出されたことから、全酸価が高い原因は、グリース名が違うか、或いは、異種グリースが混入した可能性が考えられます。結論摩耗の監視本軸受は継続使用可能な状態にあると判断しますが、転がり軸受の保持器の摩耗が進行すると、保持器と転動体との間のギャップが大きくなり、それにより振動が増大し、軸受の使用限界に進展することがありますので引き続き潤滑油診断により状態監視を実施して下さい。油名の相違または異種グリースの混入IRの結果で新グリースと異なるピークが確認されたことから、グリース名が違うか、或いは、異種グリースが混入した可能性が考えられますので、確認する必要があります。グリースの物理的性状グリース名が違うか、或いは、異種グリースが混入した可能性が考えられます。全酸価全酸価はmgKOH/gと新油値.mgKOH/gに比較して高い値でした。IRIRの結果、油劣化の兆候を示すカルボン酸の吸収が確認されていないことから、良好と判断します。但し、新グリースと異なるピークが確認されたことから、グリース名が違うか、或いは、異種グリースが混入した可能性が考えられますので、確認する必要があります。機器の潤滑状態SOAPによる油中金属濃度の結果、銅が比較的多く検出され、摩耗粒子の形態観察の結果、金属潤滑部が局部的に油膜切れを起して発生するシビア粒子が比較的多く観察されました。SOAPによる油中金属濃度SOAPによる油中金属濃度の結果、銅が比較的多く検出されました。SOAPによる油中金属濃度SOAPによる油中金属濃度の結果、鉄、銅が比較的多く検出されました。摩耗粒子診断摩耗粒子診断の結果、金属潤滑部が局部的に油膜切れを起して発生するシビア粒子が比較的多く観察されました。
報告№109-09136 | 分析№109-001160 | 113-002606 | 潤滑油は汚染度が高いことから、油中の夾雑物が潤滑部に噛み込むことによる摩耗の進行が懸念されます。対象設備は継続使用可能な状態にあると判断しますが、今後の摩耗推移を確認するためにも傾向監視を継続することが有効です。更油油中の汚染度が高いことから、摩耗粒子や異物等の夾雑物が潤滑面に噛み込むことによる摩耗の進行が懸念されるため、可能であれば更油を推奨します。定期的な分析今後の凝着摩耗、疲労摩耗の推移を監視するため、定期的な分析実施を推奨します。新油の分析粘度、酸価は、油の性能を評価するパラメータの一種です。油の性能低下は、新油との比較が必要なことから、使用油の油名確認および未使用油の分析による比較評価を推奨します。異常摩耗の早期発見のパラメータであるIs値は、前回のレベルからレベルに低下し、正常です。但し、潤滑部の摩耗が認められたため、定期的に潤滑油分析を実施し、摩耗推移を監視することが有用と考えます。フェログラフィーで比較的多く観察された粒子は、以下の通りです。正常な摩耗粒子・潤滑状態が正常なマイルド摩耗により発生。シビア粒子・潤滑状態がやや厳しい凝着摩耗により発生。極微小領域で油膜切れが発生したことを示します。疲労摩耗粒子・繰返し応力による金属疲労で発生。大型化するとフレーキングの発生が懸念されます。シビア粒子は、摩擦面が将来的に異常摩耗へ進展する可能性を示唆しているため、傾向監視が有用と思われます。詳細は、別紙傾向監視が必要な摩耗粒子をご覧ください。計数汚染度は前回同様、NAS級を上回っており、当社推奨の管理限界値を超えていました。今後、油中の汚染物が潤滑部に噛み込むことによる摩耗の進行が懸念されます。前回同様、水分は良好です。粘度粘度はmm/sでした。前回同様にISOVG規格内にありますが、新油との比較による評価を推奨します。酸価は.mgKOH/gでした。前回の.mgKOH/gに比較して大きな変化はありませんでしたが、新油との比較による評価が必要です。
報告№109-09136 報告№111-00716 | 分析№109-001160 分析№111-003661 | 111-003661 | 粘度および消泡性能の低下が確認されました。今後は障害予防を目的に以下の対策を推奨します。更油、或いは、部分更油粘度が低下していたことから、今後適正な粘度範囲で使用していない場合、ギヤ歯面やベアリング軌道面で油膜切れが発生し、摩耗が進行することが懸念されるため、更油、或いは、部分更油を推奨します。追加分析消泡性能が低下した場合、ギヤ歯面での油膜形成に影響が出て摩耗が進展することがありますので、フェログラフィーおよびSOAP-Tを追加して摩耗により発生する油中金属濃度や潤滑状態を確認することを推奨します。粘度粘度はmm/sと新油値mm/sに比較して、粘度変化率は-.％で、当社推奨の管理限界値である±％を超えていました。今後、適正な粘度範囲で使用していない場合、ギヤ歯面やベアリング軌道面で油膜切れが発生し、摩耗が進行することが懸念されます。泡立ち試験泡立ち試験の結果は、-と新油値が-であるのに比較して高い値となっていたことから、消泡性能が低下していることが分かりました。今後の使用状況によっては油の酸化劣化が進行したり、ギヤ歯面およびベアリング軌道面で油膜切れが発生したりする場合があるため、消泡剤の添加による消泡性能の改善など何らかの対応が必要になると思われます。分析結果粘度および消泡性能が低下していることが確認されました。粘度粘度はmm/sと新油値mm/sに比較して、粘度変化率は-.％で、当社推奨の管理限界値である±％を超えていました。泡立ち試験泡立ち試験は-と新油に比較して高い値でした。水分は.ppmと当社推奨の管理限界値の以下であり、良好と判断します。全酸価全酸価はmgKOH/gと新油値mgKOH/g以下にあり、良好と判断します。
報告№109-09136 報告№113-00064 | 分析№109-001160 分析№113-000240 | 113-000240 | 潤滑油の劣化はないものの、重量汚染度が高い値でした。減速機減速機は継続使用可能な状態にあると判断します。但し、今後の摩耗進行の有無を確認するためにも傾向監視を継続することが有効です。更油重量汚染度が高いことから、可能であれば更油を推奨します。定期的な分析定期的な分析を実施することにより、データの変化から異常の兆候を早期に発見することが可能となります。今後懸念される疲労摩耗の進行を監視するため、定期的に分析を実施することを推奨します。フェログラフィーおよびSOAP-Tのデータから総合的に解析した結果、継続使用は可能ですが、今後の機器の機能を確認するためにも傾向管理が有用と考えます。フェログラフィー【定量分析：Is値】Is値は異常摩耗の早期発見パラメータのつで、摩耗程度を定量化するために用います。今回のIs値はの乗と、低い値でした。フェログラフィー【定性分析：摩耗粒子および摩耗形態観察】分析結果から観察された代表的な粒子は、以下の通りでした。疲労摩耗粒子・繰返し応力を受けて発生。Iカップリング発光分光分析【SOAP-T】検出された金属元素から発生箇所を推定すると、以下の通りでした。鉄、ニッケル、亜鉛・ギヤ、軸受等リン・添加剤カルシウム、アルミニウム、ケイ素、ナトリウム、モリブデン・外部混入異物尚、新油に含まれていないモリブデンがppm検出されました。管理のために添加剤として投与された可能性があります。計数汚染度は当社推奨の管理限界値以下にあるものの、重量汚染度がやや高い値でした。潤滑油の劣化状態粘度、水分、酸価、IRの各データは良好でした。
報告№109-09136 報告№111-00463 | 分析№109-001160 分析№111-002150 | 111-002150 | 減速機は継続使用可能な状態にあると判断します。但し、今後も摩耗の進行を傾向監視するため、以下の対策を推奨します。バックラッシによる評価トライボ診断では、バックラッシの増加量を分析結果から計算できますので、構造が確認できる図面、ギヤの形式、歯形、モジュール、歯数、歯幅をお知らせ下さい。計算結果をご報告いたします。フェログラフィー異常摩耗の早期発見パラメータとして摩耗粒子を定量化して評価するフェログラフィーのIs値は、前回のの乗から乗に低下しており、潤滑状態が安定していることを示していました。摩耗粒子の形態で比較的多く観察された粒子は、潤滑状態が正常な場合に発生する摩耗粒子局部的に高圧・高温となる場合に発生するフリクションポリマでした。これらの摩耗粒子が観察された場合、潤滑部で発生している摩耗形態は、正常なマイルド摩耗であり、そして局部的ではあるものの高圧・高温の箇所が発生していることも分かります。フリクションポリマは、潤滑油がギヤ歯面や軌道面に押し込められ高圧状態になると同時に、圧縮熱により高温状態になった結果、基油自身が重合反応を起こし生成することが知られています。そのため、高圧高温状態の解消がなされなければ、潤滑油の劣化が進行し、粘度上昇に因る潤滑異常に進展する場合があります。Iカップリング発光分光分析供試の潤滑油を分析した結果、検出された金属元素は、SOAPの結果表に示すように、鉄、銅、錫、リン、カルシウム、バリウム、ナトリウムでした。検出されたこれらの金属元素から発生箇所を推定すると鉄、銅、錫・ギヤ・軸受等リン・オイル添加剤カルシウム、バリウム、ナトリウム・外部混入異物であると思われます。このうち、機械部品が摩耗したと思われる元素はのグループです。前回に比較して計数汚染度はNAS級からNAS級にランク減少し、良好でした。分析結果は良好と判断します。計数汚染度計数汚染度はNAS級と当社推奨の管理限界値のNAS級以内にあり、良好と判断します。重量汚染度は.mg/mlでした。機器の潤滑状態摩耗粒子の形態観察の結果、潤滑状態が正常な場合に発生する摩耗粒子、局部的に高圧・高温となる場合に発生するフリクションポリマが比較的多く観察されました。SOAPSOAPの結果、摩耗により発生する鉄が検出されていないことから、良好と判断します。D－SOAPD－SOAPの結果、摩耗により発生する鉄が検出されました。フェログラフィー異常摩耗の早期発見パラメータであるフェログラフィーのIs値がの乗と良好の範囲にあるものの、摩耗粒子の形態観察の結果、潤滑状態が正常な場合に発生する摩耗粒子、局部的に高圧・高温となる場合に発生するフリクションポリマが比較的多く観察されました。
|  | 114-000645 | 対象設備は継続使用可能な状態にあると判断します。但し、今後の摩耗推移を確認するためにも傾向監視を継続することが有効です。定期的な分析今後の摩耗推移を監視するため、定期的な分析実施を推奨します。異常摩耗の早期発見のパラメータであるIs値は、前回のレベルから変化はなく、正常です。但し、潤滑部の摩耗が認められたため、定期的に潤滑油分析を実施し、摩耗推移を監視することが有用と考えます。フェログラフィーで観察された代表的な粒子は、以下の通りです。正常な摩耗粒子・潤滑状態が正常なマイルド摩耗により発生。シビア粒子・潤滑状態がやや厳しい凝着摩耗により発生。極微小領域で油膜切れが発生したことを示します。シビア粒子は、摩擦面が将来的に異常摩耗へ進展する可能性を示唆しているため、傾向監視が有用と思われます。詳細は、別紙傾向監視が必要な摩耗粒子をご覧ください。余寿命評価転がり軸受の場合、当社の研究成果からIs値が指数関数的に上昇していくことが確認されています。当該機は、前回から時間分稼働してIs値がレベルになっていることから、この傾向を基に今後の状態を予測した結果、別紙Is値上昇傾向に示すように、管理基準のに到達する時間は稼働時間で約時間と推定されました。管理限界値は、到達した時点で直ちに焼損すると言った異常な潤滑状態となるわけではなく、異常の兆候が出ているものの手入れをすれば継続使用可能な状態であるため、この時間を参考に今後の分析周期を検討してより正確に状態把握をするよう推奨します。
報告№108-4533 報告№108-4533 | 分析№108-03400 分析№108-03400 | 108-03400 | 貴○○は廃止措置工事期間中であるが、運転状態にある機器においては保全計画を策定している。この中で当該機器については設備の状態監視保全の適用を行っている。油診断法により精度の高い状態監視活動を行う。今回の採油は、対象設備の停止中に注油口から実施しているため、油循環中に採油した場合に比較し、油中粒子の沈降の影響を受け、分析データが低濃度に出る可能性があります。今回の分析は以上のことを踏まえて結果を検討します。軸受の潤滑状態分析の結果、摩耗粒子の形態観察で金属接触が厳しく、且つ、摩擦熱が高い場合に発生する球状粒子がやや多く観察されています。球状粒子は、異常の兆候を示す形態のパラメータで、この摩耗粒子が発生する場合、潤滑状態に注意が必要です。球状粒子の発生原因は、一般に、溶接工事、溶接作業などによる溶接スパッタの混入、電食による発生、厳しい金属接触による摩耗、が考えられます。球状粒子の発生原因が、の溶接スパッタの混入であれば、今後増加しないと思われますが、が考えられる場合は、原因を取り除かなければ球状粒子は増加すると考えられます。これらのことを確認するため、運転再開後に再度分析を実施し、球状粒子の発生原因を検討することを推奨します。次回採油時期は、今回の採油から時間以上経過して採油を実施すれば、理論的には摩耗の進行状態の確認ができますので、この経過時間を参考に検討されることを推奨します。鉛、銅の溶出SOAPの結果、前回同様に鉛、銅が検出されたことから、鉛および銅を使用した箇所の溶出が発生していると考えられます。鉛は、鉛パッキンなどが考えられます。銅は、潤滑油添加剤として使用されている亜鉛系添加剤の影響により溶出することが知られています。鉛および銅濃度は、別紙鉱油の酸化に対する金属触媒の影響に示すように鉛および銅濃度の増加に伴い油の酸化速度が速まりますので、酸化劣化の進行状況を確認されることを推奨します。を示す粘度を除く項目は良好です。粘度が.mm/sと新油値の.mm/sに比較して、粘度変化率は-％で、当社推奨の管理限界値である、±％を超えていたことから、異種油の混入、或いは、油名が間違っている可能性ありますので、ご確認下さい。尚、次回の採油は、粒子の沈降の影響を少なくすることが重要であり、そのため油中粒子が均一な分散状態で実施されることを推奨します。
報告№109-09212 報告№109-09212 | 分析№109-001644 分析№109-001644 | 109-001644 | 分析の結果、摩耗の安定が確認され、潤滑状態は正常と判断します。これらのことは、前回に比較して、計数汚染度はランク減少し、SOAP／D-SOAPの鉄、錫、銅濃度に変化がないこと異常摩耗の早期発見パラメータであるフェログラフィーのIs値がのマイナス乗と良好の範囲にあること以上のことから判断しています。は良好と判断します。計数汚染度は良好と判断します。計数汚染度はNAS級と当社推奨の管理限界値のNAS級以内にあり、良好と判断します。重量汚染度は良好と判断します。重量汚染度は.mg/mlと当社推奨の管理限界値のmg/ml以内にあり、良好と判断します。機器の潤滑状態機器の潤滑状態は正常と判断します。SOAPの結果は良好です。SOAPの結果、油の添加剤成分であるリンが検出されています。摩耗により発生する鉄、錫、銅が検出されていないことから、良好と判断します。D－SOAPの結果は良好です。D－SOAPの結果、摩耗により発生する鉄、錫、銅が検出されていないことから、良好と判断します。フェログラフィーの結果は良好です。異常摩耗の早期発見パラメータであるフェログラフィーのIs値がのマイナス乗と良好の範囲にあることから、潤滑状態は正常と判断します。
報告№108-0075 報告№108-0085 | 分析№108-00429 分析№108-00497 | 108-00497 | 分析の結果、計数汚染度がNAS級とやや高く、重量汚染度が当社推奨の管理限界値を超えていました。フィルタ表面の異物を観察した結果、表面が茶褐色になっており、D－SOAPで油の添加剤成分である亜鉛、カルシウムも検出されたことから、汚染度が高い要因は、油の添加剤成分に析出により発生したスラッジと石炭粉などの外部から混入したと思われる異物の影響と考えられました。このスラッジは粘着性があり、バルブ類の動作障害の原因となるため、除去する必要があります。除去方法は、当社製清浄分散剤TS－の投与と濾過を実施することを推奨します。これらのことは、計数汚染度がNAS級とやや高く、重量汚染度がmg/mlと当社推奨の管理限界値を超えていたことフィルタ表面の異物を観察した結果、表面が茶褐色になっていたいことD－SOAPの結果、油の添加剤成分である亜鉛がppm、カルシウムが検出されたこと以上のことから判断しました。TS－の混合試験TS－の効果を確認するためにTS－を油量に対して％を投与し、混合試験を実施しました。その結果、スラッジ除去率が％と高い効果が確認されました。これらのことから、TS－を％投与されることを推奨します。
報告№109-09009 報告№109-09009 | 分析№109-000328 分析№109-000328 | 109-000328 | 機器の潤滑状態および定期試験を実施し、前回データと照合した結果、D－SOAPの鉄濃度の増加が確認されています。油中の粒子濃度は、油膜破断による発生や、油槽内などでの沈降が均衡したところで一定、いわゆる平衡状態になりますが、このバランスが崩れると増加する場合と減少する場合とに分かれます。増加した場合は、発生と減少の均衡が崩れ、摩耗の発生や外部混入が始まったことを示し、またこれとは反対に、減少した場合は発生量が減少しているか、或いは、減少量が大きくなっていることを示し、特に減少は、汚染状態や潤滑状態が良好であることを示唆しています。本設備では、D－SOAPの鉄濃度の増加が確認されています。これは、前回に比較して摩耗粒子の形態観察でμm以下の鉄系摩耗粒子、フレッティングにより発生する赤錆が多く観察されたことから、D－SOAPの鉄濃度が増加した要因は、摩耗によるものと考えられます。計数汚染度の粒子数に増加は見られず、D－SOAPの鉄濃度が増加したのは、μm以下のサブミクロンオーダーの摩耗粒子が多く観察され、計数汚染度では計測されていないためと考えられます。今後さらに摩耗が進行し、汚染度が増加することでバルブ類の動作障害やフィルタおよびストレーナの目詰まり等が発生することが懸念されるため、夏期ピーク前に再度分析を実施し、汚染度および摩耗の進行状況を確認されることを推奨します。これらのことは、前回に比較して、計数汚染度は等級に変化はないものの、D-SOAPの鉄濃度が増加していたこと異常摩耗の早期発見パラメータであるフェログラフィーのIs値がの乗とやや高く、摩耗粒子の形態観察の結果、μm以下の鉄系摩耗粒子、フレッティングにより発生する赤錆がやや多く観察されたこと以上のことから判断しています。潤滑油の基本特性潤滑油の基本特性は、良好の範囲にあることから、本試料油は継続使用可能と判断します。
報告№109-09136 報告№112-00589 | 分析№109-001160 分析№112-002473 | 112-002473 | 分析の結果、潤滑油の劣化は確認されていないことから、継続使用可能な状態にあると判断します。但し、油中の汚染度が高く、汚染物が軌道面に噛み込み摩耗が進行することが懸念されるため、以下の対策を推奨します。軸受分析の結果、軸受は継続使用可能な状態にあると判断します。但し、疲労摩耗が発生しており、今後も摩耗の進行を傾向監視するため、以下の対策を推奨します。更油および油槽内の清掃潤滑油が汚染されていることから、油槽内は汚染されていると思われます。更油をする際には、油槽内を清掃し、更油する新油もNAS級程度の清浄な潤滑油を更油することを推奨します。定期的な分析定期的に分析を実施することにより、データの変化から異常の兆候を早期に発見することが可能となります。また、今回は対象設備の初回分析であるため、あと最低でも回分析を実施し、分析データの変化から今後の分析周期を検討することを推奨します。今後、疲労摩耗の進行が懸念されるため、出来るだけ早めに回目の分析を実施することを推奨します。はフェログラフィーおよびSOAP-Tの結果から総合的に判断した結果、継続使用は可能ですが、機器の機能を保持するためにも傾向管理が有用と考えます。フェログラフィー【定量分析：Is値】Is値は異常摩耗の早期発見パラメータのつで、摩耗粒子を定量化するために用います。今回のIs値はの乗と高い値でした。フェログラフィー【定性分析：摩耗粒子および摩耗形態観察】分析結果から比較的多く観察された摩耗粒子は、以下の通りでした。正常な摩耗粒子・潤滑状態が正常なマイルド摩耗により発生。疲労摩耗粒子・繰返し応力を受けて発生。フリクションポリマ・局部的に高圧・高温となる場合に発生。鉄錆等・外部から混入したと考えられます。Iカップリング発光分光分析【SOAP-T】検出された金属元素から発生箇所を推定すると、以下の通りでした。鉄、亜鉛・軸受等リン・添加剤カルシウム、バリウム、ナトリウム・外部混入異物計数汚染度、重量汚染度は共に当社推奨の管理限界値を超えていました。計数汚染度計数汚染度は、NAS級以上と当社推奨の管理限界値NAS級を超えていました。重量汚染度は、mg/mlと当社推奨の管理限界値mg/mlを超えていました。光学顕微鏡写真重量汚染度で濾過したフィルタ表面上の夾雑物を光学顕微鏡で観察した結果、金属片、鉄錆、砂等が観察されました。は良好と判断します。粘度粘度は、.mm/sと新油値.mm/sに比較して、粘度変化率は-.％で、当社推奨の管理限界値である±％以内であり、良好と判断します。水分は、ppmと当社推奨の管理限界値の以下であり、良好と判断します。酸価は、.mgKOH/gと新油値.mgKOH/g以下であり、良好と判断します。IRIRチャートの結果、新油と使用油のスペクトルパターンはほぼ一致し、また、油劣化の兆候を示すカルボン酸の吸収が確認されていないことから、良好と判断します。
報告№109-09136 報告№114-00250 | 分析№109-001160 分析№114-000838 | 114-000838 | 軸受は継続使用可能な状態にあると判断します。但し、将来的な摩耗進行の有無を確認するためにも傾向監視を継続することが有効です。定期的な分析今後も摩耗の進行を監視するため、定期的に分析を実施することを推奨します。異常摩耗の早期発見のパラメータであるIs値は、前回のレベルからレベルに低下し、正常です。また、異常摩耗の兆候を示す摩耗粒子が顕著に観察されませんでした。但し、SOAPの結果、亜鉛がppm検出されました。亜鉛を使用した箇所の溶出・摩耗が発生していると思われます。発生箇所が亜鉛メッキされた部品であった場合、耐食性が低下して腐食に進展することが懸念されます。前回に比較して濃度に大きな変化が無いことから、溶出・摩耗は安定していると思われますが、引き続き傾向監視を継続することが有用です。計数汚染度は前回のNAS級からNAS級にランク低下し、重量汚染度は.mg/mlから.mg/mlに増加しているものの当社推奨の管理限界値以下であり、共に良好です。
|  | 112-001539 | ポンプ軸受とグリースは、継続使用可能な状態であるため、分解点検の必要はないと判断します。新グリースとの比較による評価グリースの物理的性状を示すちょう度、滴点、酸価のデータは新グリースデータを基準として評価しています。今回はグリース名が不明であったため判断できませんでしたが、今後評価する場合は、使用している新グリースを同時に分析することをご検討下さい。はフェログラフィーおよびSOAP-Tの結果から総合的に判断した結果、正常な状態にあると考えられます。フェログラフィー【定性分析：摩耗粒子および摩耗形態観察】分析結果から比較的多く観察された粒子は、以下の通りでした。正常な摩耗粒子・潤滑状態が正常なマイルド摩耗により発生。Iカップリング発光分光分析【SOAP-T】検出された金属元素から発生箇所を推定すると、以下の通りでした。鉄、アンチモン、ニッケル・軸受等リン、亜鉛、カルシウム、ナトリウム・添加剤、増ちょう剤、外部混入異物アンチモンが比較的高い値でした。転がり軸受の保持器などで摩耗が発生していると推定されます。グリースの物理的性状新グリースとの比較による評価が必要です。ちょう度ちょう度はでした。グリース名が不明なため判定することが出来ませんでした。滴点滴点はでした。グリース名が不明なため判定することが出来ませんでした。酸価はmgKOH/gでした。IRで油劣化の兆候を示すカルボン酸の吸収が確認されていないことから、良好と判断します。水分グリースの水分濃度は一般的に.～％が適正であり、本試料の水分はであることから、良好の範囲にあると判断します。IRIRチャートの結果、油劣化の兆候を示すカルボン酸の吸収が確認されていないことから、良好と判断します。
報告№103-0012 | 分析№103-00195 | 103-00195 | 分析の結果、外部から混入した鉄錆、砂が確認されました。今後、ギヤ歯面に鉄錆、砂が噛み込み、更に摩耗が進行する場合があるため、ヶ月後に再度分析を実施し、摩耗の進行状況を確認されることを推奨します。これらのことは、異常摩耗の早期発見パラメータであるIs値が、の乗と高く、摩耗粒子形態観察で、外部から混入した鉄錆、砂が見られたことから判断しました。尚、を示す粘度、水分、全酸価の各データが良好であることから、この油は継続使用可能と判断します。
報告№104-0180 | 分析№104-01330 | 104-01330 | 分析の結果、本軸受は継続使用可能な状態にあると判断します。尚、前回同様にオイルリングの摩耗が確認されました。今後、オイルリングの動きが悪く、油の供給量が減少し、油膜切れが発生する可能性がありますので、オイルリングの動作状況を確認されると共に、～ヶ月後に再分析を実施し、摩耗の進行状況を確認されることを推奨します。これらのことは、異常摩耗の早期発見パラメータであるフェログラフィーのIs値は、.と良好の範囲にあるものの、摩耗粒子形態観察の結果、金属接触が厳しい場合に発生するシビア粒子、銅合金が多く観察されたことD－SOAPの結果、オイルリングの主成分である銅がppm検出されたこと以上のことから判断しました。
報告№109-09068 報告№109-09068 | 分析№109-000666 分析№109-000666 | 109-000666 | 使用油と転がり軸受の潤滑状態を分析した結果、次のことが分かりました。油の残存寿命は約ヶ月です分析の結果から潤滑油の残存寿命は、あと約ヶ月であることがわかりました。ヶ月以内に更油が必要ですが、本試料油は今回分析のために採油し、その分補給したため更油の必要がなくなりましたが、使用油の寿命は本機の場合に約ヶ月で寿命となることが分かりましたので、今後はこの寿命を目安に更油を計画することを推奨します。転がり軸受の潤滑状態油中の摩耗粒子から異常摩耗の早期発見パラメータであるIs値を求めた結果、その値はの乗であることが分かりました。摩耗粒子に、切削粒子やシビア粒子がやや多く観察されたことから、摩耗形態は切削摩耗と凝着摩耗の混在であることが分かります。良好な潤滑状態のIs値はの乗未満であることから、本試料の場合は潤滑状態がやや厳しいと言えます。切削粒子が観察された場合、摩耗の進行は非常に速く、異物異物の混入がない状態に比較して軸受寿命が分の程度に低下することも知られていることから今後の管理には注意が必要です。現在のところ、転がり軸受の寿命の指標となるフレーキングの発生が確認されていないことから、異物の混入は軸受寿命を低下させる要因にはなっていないと思われ継続使用可能と判断しますが、今後さらに摩耗が進行しフレーキングに進展することも懸念されますので、定期的に分析を実施し、摩耗の進行状況を確認することを推奨します。汚染原因分析の結果、計数汚染度が当社推奨の管理限界値を超えていました。油中金属元素分析でケイ素が検出されたことから、汚染度が高い要因は外部異物の混入と、これにより発生した摩耗粒子によるものと考えられます。ケイ素の検出ケイ素がppm検出されています。一般に、潤滑油中からケイ素が検出された場合の原因として、油の消泡剤として使用されるシリコン系の添加剤が検出される摩耗粒子診断およびフィルタ表面の異物観察で砂が多く観察され、これが検出されるシリコングリースをシール部に塗布している場合、このシリコングリースが潤滑油に混入して検出されるなどが挙げられますが、今回の原因は、フィルタで砂がやや多く観察されたことから、～の可能性が考えられます。およびについては、分析結果では確認することが出来ませんので、原因を絞込むため、消泡剤の投与をしていないか、また、シリコングリースを使用している箇所があるかについてご確認下さい。油の性状は良好でしたを示す粘度、水分、全酸価、IR、RBOTの各データが全て良好の範囲にあり、寿命低下を除けば本試料油は残存寿命の範囲内で継続使用は可能と判断します。次回採油時期の推定次回採油時期は、理論的に求めると最短で約時間となります。この時間は、油中汚染物が均一になるために必要とする時間であり、この時間を経過すれば、再分析の結果から潤滑状態の傾向を確認することが可能となります。理論時間を参考に次回採油時期を検討されることを推奨します。は良好と判断します。粘度は良好と判断します。粘度はmm/sと新油値mm/sに比較して、粘度変化率は-.％で、当社推奨の管理限界値である±％以内にあり、良好と判断します。水分は良好と判断します。水分は.ppmと当社推奨の管理限界値の以内にあり、良好と判断します。全酸価は良好と判断します。全酸価は.mgKOH/gと新油値.mgKOH/g以内にあり、良好と判断します。IRの結果、良好と判断します。IRの結果、IRチャートに示すように新油に比較して変化はなく、良好と判断します。RBOTの結果、良好と判断します。RBOTはminと当社推奨の管理限界値のmin以上であり、良好と判断します。計数汚染度は当社推奨の管理限界値を超えています。計数汚染度は当社推奨の管理限界値を超えています。計数汚染度はNAS級以上と当社推奨の管理限界値のNAS級を超えています。重量汚染度は良好と判断します。重量汚染度は.mg/mlと当社推奨の管理限界値のmg/ml以内にあり、良好と判断します。粒度分布は測定不能です。粒度分布は、適正な散乱強度がえられず適正な測定ができませんでした。機器の潤滑状態SOAPの結果、ケイ素が検出されています。摩耗粒子診断の結果、異物の噛み込みにより発生する切削粒子、金属接触が厳しい場合に発生するシビア粒子が多く観察されています。SOAPによる油中金属濃度の結果、ケイ素が検出されています。SOAPによる油中金属濃度の結果、油の添加剤成分であるリン、外部から混入したと思われるケイ素が検出されてます。SOAPによる油中金属濃度の結果、鉄が検出されています。SOAPによる油中金属濃度の結果、鉄、鉛、油の添加剤成分である亜鉛、外部から混入したと思われるカルシウム、ナトリウムが検出されています。摩耗粒子診断の結果、異物の噛み込みにより発生する切削粒子、金属接触が厳しい場合に発生するシビア粒子がやや多く観察されています。異常摩耗の早期発見パラメータであるIs値がの乗とやや高く、摩耗粒子の形態観察の結果、異物の噛み込みにより発生する切削粒子、金属接触が厳しい場合に発生するシビア粒子がやや多く観察されています。SEM・XMAの結果、鉄、クロム、マンガンを含む粒子が観察されています。摩耗粒子診断で観察された粒子をSEM・XMAで詳細に観察した結果、鉄、クロム、マンガンを含む粒子が観察されています。
報告№104-0378 報告№105-0165 | 分析№104-02669 分析№105-01097 | 105-01097 | 分析の結果、全酸価を除く項目は良好でした。前回の全酸価が.mgKOH/gであったのに対し、今回は、.mgKOH/gと.mgKOH/g増加しており、油劣化が進行した可能性があると思われました。そのため、ヶ月後に分析を実施し、油劣化の進行の有無を再度確認されることを推奨します。尚、新日石タービンは、劣化が進んで全酸価が.mgKOH/g程度に上昇するとカルボン酸の発生が確認されますが、今回は確認されておらず、カルボン酸以外の酸化防止剤の吸収が僅かに確認されているのが特徴的です。このことから、全酸価の上昇が添加タービン油混合の可能性も考えられますのでタービン油の補給など、使用経緯についてご確認下さい。最後に、汚染状態の解析ですが、本試料を採油した圧油集油槽には、常時静電浄油機が設置されているため、このことを考慮して解析を行なう必要があります。正確な解析を進めるには、濾過機の入口と出口から採油を実施して求められたデータを元に汚染の変化を知り、そこから真の汚染の進行状況を確認することが出来ますので、濾過機の入口と出口の両方から採油されることを推奨します。
報告№109-09186 報告№109-09186 | 分析№109-001467 分析№109-001467 | 109-001467 | 汚染度、金属濃度を確認する。フィルタの目詰まりの原因を確認する。汚染度、金属濃度を確認する。分析の結果、計数汚染度はNAS級と当社推奨の管理限界値内にあり、清浄な状態にあることが確認されました。また、検出された金属濃度は、鉄、ニッケル、亜鉛がSOAPで検出されていますが微量でした。尚、ppmとSOAPで多く検出されたリンは、油の添加剤成分ですので、溶解した状態で存在しています。フィルタ目詰まりの原因を確認する。フィルタが目詰まりを起こす原因は、以下の点が考えられます。摩耗粒子が発生し、汚染が悪化する外部から異物が混入し、汚染が悪化する油の添加剤成分などが析出してスラッジが発生し、汚染が悪化するこれらの原因を分析結果から検討しました。摩耗粒子の発生SOAPの結果で鉄、ニッケル、亜鉛が僅かに検出されていますが、微量であるため目詰まりが発生するレベルではありません。外部から異物が混入計数汚染度、重量汚染度共に当社推奨の管理限界値内の清浄な範囲にあり、フィルタ表面の異物観察でも、異物や粘ちょう物等は観察されず、目詰まりが発生するレベルではありません。添加剤成分の析出スラッジが発生した場合、フィルタ表面の異物観察で茶色に変色するなどで確認することが可能ですが、今回はフィルタ表面には異物がほとんど観察されず、スラッジ等の発生がないことが確認されました。また、油の添加剤成分であるリンの析出してスラッジとなった場合、D－SOAPの結果でリンが検出されたことにより確認できますが、今回はリンが検出されず、このことからもスラッジ等の発生がなかったことが確認されました。以上点の結果から、フィルタが目詰まりを起こすような原因は確認されませんでした。フィルタ目詰まり発生の原因をより詳しく調査するため、フィルタ付着物を追加分析することを提案いたします。
報告№107-4545 報告№109-09156 | 分析№107-02185 分析№109-001301 | 109-001301 | トライボ診断の結果、全てのデータが良好であることから、この油は継続使用可能と判断します。は良好と判断します。粘度は良好。粘度は.mm/sと新油値mm/sに比較して、粘度変化率は-.％で、当社推奨の管理限界値である±％以内にあり、良好と判断します。粘度はmm/sとなっています。粘度はmm/sとなっています。粘度指数はとなっています。粘度指数はとなっています。水分は良好。水分はppmと当社推奨の管理限界値の以下であり、良好と判断します。全酸価は良好。全酸価は.mgKOH/gと新油値.mgKOH/gに比較して高いものの、IRの結果で油劣化の兆候を示すカルボン酸の吸収が確認されていないことから、良好と判断します。
報告№109-09136 報告№110-00712 | 分析№109-001160 分析№110-003315 | 110-003315 | 金属元素と濃度の分析は、試料油を以上の高温で発光させ、その光を分光器で分光し、分光によって得られた光の強度と金属固有の波長とから元素を特定するIカップリング発光分光分析法）を用います。また摩耗状態は、SOAPにより求めた金属成分と濃度にフェログラフィー法による摩耗粒子分析とを加味して総合的に評価しますが、摩擦面の摩耗機構と摩耗状態の判断は摩耗粒子の形態と、異常摩耗の早期発見パラメータであるIs値により判断します。Iカップリング発光分光分析供試の多目的油を分析した結果、検出された金属元素は、油中金属濃度の結果表に示すように、鉄、銅、錫、リン、亜鉛、カルシウム、バリウム、アルミニウム、ケイ素、ナトリウム、マグネシウム、ホウ素が検出されました。これらの検出された金属元素から発生箇所を推定すると鉄、銅、錫・ギヤ・軸受等カルシウム、バリウム・オイル添加剤リン、亜鉛、アルミニウム、ケイ素、ナトリウム、マグネシウム、ホウ素・外部混入異物であると思われます。このうち、機械部品が摩耗したと思われる元素はのグループです。フェログラフィー異常摩耗の早期発見パラメータとして摩耗粒子を定量化して評価するフェログラフィーのIs値は、潤滑状態がやや厳しいの乗でした。摩耗粒子の形態で比較的多く観察された粒子は、潤滑状態が正常な場合に発生する摩耗粒子、異物の噛み込みなどで発生する切削粒子、金属潤滑部が局部的に油膜切れを起して発生するシビア粒子、金属接触が厳しく、且つ、摩擦熱が高い場合に発生する球状粒子でした。このような摩耗粒子が観察された場合には、潤滑部では正常なマイルド摩耗、やや厳しい摩耗による凝着摩耗が発生していることが分かります。ギヤで切削摩耗が発生した場合、ギヤで使用されている転がり軸受が切削摩耗により生じた軌道面の損傷が起点となって寿命が分の程度に低下することがあることから、切削摩耗には十分注意する必要があります。切削摩耗の発生原因となる混入異物が残留している場合、この異物により切削摩耗が継続して発生する可能性があります。計数汚染度は当社推奨の管理限界値を超えていました。D－SOAPで油の添加剤成分であるカルシウムが検出され、フィルタ表面の異物観察で銅合金、鉄錆、砂等が観察されたことから、汚染度が高い要因は、摩耗とスラッジ、外部混入異物の影響と思われます。IRの結果、新油のIRスペクトルと一致しない箇所が確認されました。異種油の混入または油名の誤りなどが考えられます。、汚染状態、摩耗状態今回の採油条件を踏まえてデータを検討した結果、潤滑油は継続使用可能な状態にあるものの、摩耗の進行が懸念されました。当該機は、新設からヶ月間使用しているにもかかわらず、依然としてなじみ過程で発生する摩耗粒子が観察されています。なじみ摩耗は、運転開始当初に発生する形態であり、この形態が継続して発生する場合、なじみ摩耗が良好に終了せず厳しい潤滑状態に移行していることがあることから、再分析により今後の摩耗の進行を確認する必要があると判断します。以上のことを踏まえて以下の対策を推奨します。追跡調査の実施なじみ過程から良好な潤滑状態に移行できていることを確認するため、再度分析を実施することを推奨します。最適な採油方法本試料油は、機器停止中に給油口から採油されています。機器が停止している状態では、別紙油粒子の沈降の影響に示すように油槽内で撹拌がなくなり固形物が沈降するため、油中汚染度は低くなると推定されます。今後の採油は、極力運転中もしくは停止直後の油槽中層部から実施されることを推奨します。濾過油中の汚染度が高いことから、観察された摩耗粒子や異物がギヤ歯面に噛み込み摩耗が進行する場合が考えられます。可能であれば濾過を推奨します。異種油の混入および油名の確認異種油の混入の有無、油名を再度確認することを推奨します。潤滑油が黒化した原因潤滑油が黒化した原因は、上記に示した分析結果から以下の点であると思われます。ギヤ歯面および銅を使用した箇所の摩耗外部混入異物なお、銅を使用した箇所は、ギヤのホイールやベアリングの保持器などが考えられます。今後の診断を実施する上で必要となりますので、次回分析までに銅を使用した箇所を一度ご確認下さい。
報告№109-09136 報告№112-00044 | 分析№109-001160 分析№112-000106 | 112-000106_date120731 | 軸受は継続使用可能な状態にあると判断します。但し、今後も摩耗の進行を傾向監視するため、以下の対策を推奨します。定期的な分析凝着摩耗の進行を監視するため、定期的に分析を実施し、分析データによる摩耗の進行状況を確認することを推奨します。傾向監視のための次回採油時期は、最短で約時間となります。この時間は、油中汚染物が均一になるために必要とする時間であり、再分析により状態を確認するには、この時間以上の時間が経過すれば可能になりますので、次回採油時期はこのことを参考に検討されることを提案します。シリコン系のグリースや添加剤の確認シリコン系の添加剤やグリースを使用している箇所があるかについてご確認下さい。軸受メタルの情報提供今後軸受メタルの摩耗が進行した場合、摩耗程度を評価する必要がありますので、次回分析時には、メタルサイズ、直近のメタル交換からの運転時間をお知らせください。最適な採油方法本試料油は、機器停止中にドレンから採油されています。機器が停止している状態では、別紙油中粒子の沈降の影響に示すように油槽内で撹拌がなくなり固形物が沈降するため、油中汚染度は高くなると推定されます。今後の採油は、極力運転中もしくは停止直後の油槽中層部から実施されることを推奨します。フェログラフィーIs値は異常摩耗の早期発見パラメータのつで、摩耗粒子を定量化するために用います。今回のIs値はの乗であり、潤滑状態はやや厳しいと判断できます。摩耗粒子の形態で比較的多く観察された粒子は、潤滑状態が正常な場合に発生する摩耗粒子金属潤滑部が局部的に油膜切れを起して発生するシビア粒子でした。これらの摩耗粒子が観察された場合、潤滑部で発生している摩耗形態は、正常なマイルド摩耗潤滑状態がやや厳しい凝着摩耗であることが分かります。電子顕微鏡・X線マイクロアナリシス観察された粒子をSEM・XMAで詳細に分析した結果、粒子には鉄、クロム、マンガンが比較的多く含まれており、成分割合から粒子は主に主軸等から発生していると推定できました。Iカップリング発光分光分析供試の潤滑油を分析した結果、検出された金属元素は、SOAPの結果表に示すように、鉄、銅、錫、リン、亜鉛、カルシウム、ケイ素、ナトリウムでした。検出された金属元素から発生箇所を推定すると鉄、銅、錫・軸受等リン、亜鉛・オイル添加剤カルシウム、ケイ素、ナトリウム・外部混入異物であると思われます。このうち、機械部品が摩耗したと思われる元素はのグループです。SOAPでモービルDTEの新油に含まれているカルシウムが検出されていないことから、異種油の混入、または油名の誤りなどが考えられます。銅を使用した箇所の溶出・摩耗SOAPの結果、銅がppm検出されたことから、銅を使用した箇所の溶出・摩耗が発生しています。亜鉛系添加剤を使用している潤滑油で銅が検出される場合、潤滑系統内でこれらの金属が亜鉛系添加剤の影響により溶出することが知られています。今回の検出は、この溶出と摩耗との双方によるものと考えられます。今後、別紙鉱油の酸化に対する金属触媒の影響に示すように濃度の増加に伴い酸化速度が速まる可能性があります。一方、オイルリングと主軸間、またはオイルリングと軸受台金側面との間で摩耗が発生している場合、オイルリングと主軸の間で摩擦が低下したり、台金との摩擦が増大するなどの影響でオイルリングが円滑に回転し難い状況が発生します。その結果、潤滑油のかき揚げ量が減少し、軸受摺動面で油膜切れを引き起こす可能性があります。ケイ素の検出SOAPでケイ素がppm検出されました。一般に、潤滑油中からケイ素が検出された場合の原因として、シリコン油或いは、シリコン系の添加剤が検出されるフェログラフィーおよびフィルタ表面の異物観察で砂が多く観察されて検出されるシリコングリースをシール部に塗布している場合、このシリコングリースが潤滑油に混入して検出されるなどが挙げられますが、今回検出が比較的高濃度であることからの可能性が考えられます。については、分析結果では確認することが出来ませんので、これに関する情報があれば提供をお願いします。計数汚染度はやや高い値でした。フェログラフィーの結果から、汚染度が高い要因は、摩耗と外部混入異物の影響と思われます。
報告№109-09136 報告№110-00369 | 分析№109-001160 分析№110-001682 | 110-001682 | 金属元素と濃度の分析は、試料油を以上の高温で発光させ、その光を分光器で分光し、分光によって得られた光の強度と金属固有の波長とから元素を特定するIカップリング発光分光分析法を用います。また摩耗状態は、SOAP-T法により求めた金属成分と濃度にフェログラフィー法による摩耗粒子分析とを加味して総合的に評価しますが、摩擦面の摩耗機構と摩耗状態の判断は摩耗粒子の形態と、異常摩耗の早期発見パラメータであるIs値により判断します。Iカップリング発光分光分析供試のギヤ油を分析した結果、検出された金属はSOAPの結果表に示すように、鉄、銅、錫、リン、亜鉛、カルシウム、ケイ素でした。これら検出された金属元素から発生箇所を推定すると、鉄、銅、錫・ギヤ歯面、軸受等リン・オイル添加剤亜鉛、カルシウム、ケイ素・外部混入異物であると思われます。このうち、機械部品が摩耗したと思われる元素はのグループです。フェログラフィー摩耗粒子と摩耗形態分析結果から観察された粒子は、潤滑状態が正常な場合に発生する摩耗粒子金属潤滑部が局部的に油膜切れを起して発生する銅系シビア粒子でした。潤滑部では、正常なマイルド摩耗が支配的で、やや厳しい摩耗形態の凝着摩耗も発生していることが分かりました。潤滑状態異常摩耗の早期発見パラメータとして摩耗粒子を定量化して評価するフェログラフィーのIs値は、の乗となっており、本減速機の潤滑部では摩耗は発生しているものの、継続使用可能な状態にあると推定されます。バックラッシご提供いただいた減速機に関する情報から遊星歯車機構であることが分かりました。遊星歯車は、別紙遊星歯車機構の構造例に示す通り、太陽歯車個、内歯車個、そして遊星歯車個から構成されています。遊星歯車と内歯車、遊星歯車と太陽歯車の接触点は合計で箇所となります。今回の情報から、年月の更油から年月までの運転時間が不明であったため、運転時間を月平均時間と仮定してヶ月分の時間時間と年月～月日までの運転時間時間を加えた時間を更油後の稼働時間としました。この稼動時間からギヤのバックラッシの増加量を求めました。その結果、接触点箇所で平均的に摩耗が発生していたと仮定した場合、バックラッシの増加量は設置から時間で.μmと推定されました。また、最も厳しい状態である摩耗が接触点点に集中していたと仮定した場合は、μmと推定されました。バックラッシ増加量の上限値は、メーカにより差異はあるものの、当社の推奨するバックラッシは、一般に推奨されるμmを管理目安にしています。この値に比較して十分に小さい値です。計数汚染度は良好でした。・水分は、と新油値のに比較して若干高い値でした。粘度、全酸価、IR、RBOTの各データは良好であり、継続使用可能と判断します。全酸価が若干高いものの、IRの結果で油劣化の兆候を示すカルボン酸の吸収が確認されていないことから、継続使用可能と判断します。油の余寿命は、RBOTの減少傾向から評価します。その結果、別紙表および図から分かるように、この減少傾向のまま継続使用した場合は、年月には限界値に到達すると推定されます。なお、本試料油は、特性上RBOTが大きく変動する可能性が高いと思われますので、今後も今回同様に、粘度、全酸価、IRを実施し、総合的に評価する必要があると思われます。減速機の寿命減速機の寿命は、バックラッシの増加量から判定しますが、減速機が全く使用できない状態ではなく、バックラッシの調整が必要なレベルに到達する時期を推定します。今回は、摩耗の発生箇所が箇所に集中した厳しい場合でも使用開始から時間でバックラッシの増加量はμmでした。今後もこれまでと同じ速度で摩耗が進行したと仮定するとバックラッシが当社推奨の管理目安であるμmに到達するのは年後となり、減速機の潤滑状態は非常に良好な状態にあることが分かりました。定期的な分析潤滑油および減速機は継続使用可能と判断できます。今後も油の劣化状況および摩耗の進行を監視するため、定期的に分析を実施することを推奨します。摩耗の進行状況を監視するためには、今回同様に停止直後に採油することが望ましいと思われますが、理論的には運転時間が時間以上経過している必要がありますので、この時間を参考に次回採油時期をご検討下さい。バックラッシの計算トライボ診断では、今回のようにバックラッシの正確な増加量を分析結果から計算できます。今回仮定した年月の更油から年月までのヶ月間の稼働時間をご提供いただければ、再計算してご報告いたしますので、ご検討下さい。
報告№109-09136 報告№111-00306 | 分析№109-001160 分析№111-001443 | 111-001443 | 濾過前の試料油を分析した結果、全てのデータが良好です。尚、RBOTが前回に比較し、min増加しています。RBOTが上昇した理由は、更油、補給を実施した仮設タンクで他の軸受油と混合して濾過を実施した濾過機配管内や仮設タンクなどに油が残留していた以上のことが考えられます。前回の採油で濾過機の採油バルブから採油を実施していることから、の可能性が考えられます。但し、今回の分析結果で、酸価および粘度の各データに大きな変化はなく、異種油の混入などは確認されていないため、本試料油は継続使用可能な状態にあります。今後は、今回のRBOT値を基に潤滑油の寿命を評価します。
報告№109-09136 報告№113-00426 | 分析№109-001160 分析№113-001673 | 113-001673 | 濾過前の試料油を分析した結果、計数汚染度がNAS級、重量汚染度がmg/mlとやや不良領域にありました。汚染度摩耗粒子の形態観察およびフィルタ表面の異物観察で鉄錆、繊維等が観察されたため、汚染度が高い要因は、摩耗によるものではなく、外部から混入したと思われる異物によるものと考えられます。今後、異物が摺動面に噛み込むことによる摩耗の発生が懸念されます。これらの障害発生に対する弊害を勘案の上、濾過を推奨します。
報告№106-0209 報告№106-6051 | 分析№106-01157 分析№106-01165 | 106-01165 | 初期試験を実施した結果、潤滑状態は安定し、潤滑油も継続使用可能と判断します。これらのことは、前回に比較して、計数汚染度は等級に変化がないことSOAP／D-SOAPの鉄及び錫濃度に変化がないこと異常摩耗の早期発見パラメータであるフェログラフィーのIs値が.と良好の範囲にあること以上のことから判断しました。
報告№109-09136 報告№113-00211 | 分析№109-001160 分析№113-000823 | 113-000823 | 潤滑油の劣化はないものの、油中の汚染度が高い値でした。採油条件の影響で値が高くなっていると考えられますが、異物の影響で将来的に摩耗が進行する懸念がありますので、に示す対策を推奨します。軸受は継続使用可能な状態にあると判断します。但し、ベアリングのハウジングなどの微振動で発生するフレッティング粒子が確認されました。フレッティングは、更油した後も発生すると考えられます。そのため、定期的な分析により今後の摩耗進行の有無を確認することを推奨します。更油油中の汚染度が高いことから、摩耗粒子や異物等が軸受軌道面に噛み込むことによる摩耗の進行が懸念されるため、更油を推奨します。また、油槽内には汚染物が残留している可能性があるため、油槽内を清掃し、更油する新油もNAS級程度の清浄な潤滑油を更油することを推奨します。定期的な分析摩耗粒子の形態観察で、疲労摩耗、切削摩耗が観察されたことから、今後の摩耗進行を監視するため、定期的に分析を実施することを推奨します。シリコン系のグリースや添加剤の確認シリコン系の添加剤やグリースを使用している箇所があるかについてご確認下さい。最適な採油方法本試料油は、機器停止中に軸受箱排油口から採油されているため、分析データが高濃度に出ていると推定されます。正確なデータによる診断を行うためにも、今後の採油は、極力運転中もしくは停止直後の油槽中層部から実施されることを推奨します。はフェログラフィーおよびSOAP／D-SOAPの結果から総合的に判断した結果、継続使用は可能ですが、今後の機器の機能を確認するためにも傾向管理が有用と考えます。フェログラフィー【定量分析：Is値】Is値は異常摩耗の早期発見パラメータのつで、摩耗程度を定量化するために用います。今回のIs値はの乗と、高い値でした。フェログラフィー【定性分析：摩耗粒子および摩耗形態観察】分析結果から観察された代表的な粒子は、以下の通りでした。切削粒子・異物や金属表面の微小突起による切削摩耗により発生。疲労摩耗粒子・繰返し応力を受けて発生。赤錆・フレッティングにより発生。フリクションポリマ・局部的に高圧・高温となる場合に発生。観察された摩耗粒子の中でも切削粒子、赤錆は、将来的な摩耗の進行に繋がる可能性を示唆しているため、傾向監視が必要と思われます。摩耗形態の中でも切削摩耗は摩耗進行速度が速く、転がり軸受でこの摩耗形態が発生した場合には寿命が分の程度に低下することも知られており、切削摩耗により生じた軌道面の損傷が起点となって転がり軸受の寿命となるフレーキングに進展することから傾向監視による経過監視が必要です。切削摩耗の発生原因となる混入異物が残留している場合、この異物により切削摩耗が継続して発生する可能性があります。フレッティングは、・軸と転がり軸受の内輪内面・軸受箱と転がり軸受の外輪外面・転がり軸受の軌道輪と転動体の箇所で発生する可能性があります。フレッティング粒子は酸化して硬いため、軸受軌道面やギヤ歯面に噛み込んだ場合はその傷が疲労剥離の起点となり、疲労摩耗へと進展することが想定されます。Iカップリング発光分光分析【SOAP／D-SOAP】検出された金属元素から発生箇所を推定すると、以下の通りでした。鉄、鉛、銅、クロム、錫、亜鉛・軸受等カルシウム、バリウム、アルミニウム、ケイ素、ナトリウム・外部混入異物ケイ素の検出ケイ素がppm検出されました。一般に、潤滑油中からケイ素が検出された場合の原因として、油の消泡剤として使用されるシリコン系の添加剤が検出されるフェログラフィーおよびフィルタ表面の異物観察で砂が多く観察され、これが検出されるシリコングリースをシール部に塗布している場合、このシリコングリースが潤滑油に混入して検出されるなどが挙げられますが、今回検出が比較的高濃度であることからの可能性が考えられます。については、分析結果では確認することが出来ませんので、これに関する情報があれば提供をお願いします。銅の摩耗SOAP/D-SOAPで銅が比較的高い値でした。銅を使用した箇所は、転がり軸受では保持器が考えられますが、型番情報から保持器には銅合金が使用されていませんでした。銅を使用した箇所は不明ですが、仮にオイルリングを使用している場合、オイルリングの摩耗が考えられます。オイルリングが摩耗していた場合、潤滑油の適正なかきあげに影響が生じ、軸受軌道面の油膜切れ発生原因となることから注意が必要です。計数汚染度はNAS級と当社推奨の管理限界値に到達していました。フィルタ表面の異物観察で金属片、鉄錆、砂等が観察されたことから、汚染度が高い要因は、摩耗と外部混入異物の影響と思われます。粘度、水分、全酸価、IR、RBOTの各データは、良好でした。尚、別紙RBOTの減少傾向から油の余寿命を求めた結果、本試料油は直近の更油から起算して年月まで使用可能であることが分かります。
報告№102-0006 | 分析№102-00064 | 102-00064_営業資料 | ギヤ歯面では、払い出しコンベアではあまり見られなかった異物の噛み込みにより切削摩耗※が発生していることが確認されました。切削摩耗はマイルド摩耗※と違い、摩耗速度が桁違いに速いためギヤ歯面の摩耗に対する注意が必要です。また、切削摩耗により発生した傷が起点となって、疲労摩耗に進展することが懸念されるため、追跡分析を実施し、ギヤ歯面の摩耗の進行状況を確認することが必要です。計算により求めた次回分析時期は、今回採油から稼働時間時間以降で採油されることを推奨します。考察分析の結果、計数汚染度、重量汚染度、SOAP／D-SOAP、フェログラフィーを除く項目は良好でした。計数汚染度がNAS級以上、重量汚染度がmg/mlと当社推奨の管理基準値を超えていました。ギヤの摩耗により発生した鉄がSOAPでppm、D－SOAPで.ppmと多く検出され、フェログラフィーの結果、低炭素鋼の摩耗粒子が多く見られることから、汚染の要因は、ギヤ歯面の摩耗により発生した摩耗粒子によるものと考えられました。摩耗粒子の形態観察結果から、硬い異物の噛み込みにより発生する切削粒子が多く見られており、ギヤ歯面の摩耗形態は、切削摩耗が支配的であると考えられました。更に、D－SOAPの結果、カルシウムがppm検出されました。カルシウムは、砂、石炭等に含まれており、このことから、ギヤ歯面に噛み込んだ異物は砂や石炭灰と推定されました。ギヤ歯面では、切削摩耗により発生した傷が起点となって、疲労摩耗に進展することが懸念されるため、追跡分析を実施し、ギヤ歯面の摩耗の進行状況を確認する必要があります。次回分析時期は、油中の摩耗粒子は飽和し、いつでも採油が可能な状態に稼働時間時間以降を推奨します。以上注釈は裏面にあります。※切削摩耗とマイルド摩耗の摩耗速度の違いマイルド摩耗とは、金属面同士がすべり摩擦により接触し発生する凝着摩耗という摩耗形態に分類でき、接触状態が非常に軽微で発生する摩耗粒子がμm以下の小さな粒子のみ発生する摩耗形態をいいます。一方、切削摩耗は、摺動する金属面間に、その金属より硬い異物が噛み込んだり、金属表面の微小ま突起が摺動することで発生し、発生する摩耗粒子は切削粒子と呼びます。マイルド摩耗と切削摩耗の摩耗形態を摩耗速度という観点から比較します。摩耗速度を比較するために、比摩耗量という量を使用します。この比摩耗量とは、単位がmm/Nmmで、単位荷重、単位すべり距離当りの摩耗量を表します。 この比摩耗量は、一般的にマイルド摩耗-以下切削摩耗-～-とされており、同じ荷重条件で摩擦しているとすると、切削摩耗の摩耗速度は、マイルド摩耗の倍から倍になることが分かります。
報告№107-0366 報告№111-00412 | 分析№107-01900 分析№111-001970 | 111-001970 | 濾過前の試料油を分析した結果、摩耗粒子の形態観察で前回に比較して金属接触が厳しい場合に発生するシビア粒子、局部的に高圧・高温となる場合に発生するフリクションポリマ、外部から混入したと思われる鉄錆、砂等が比較的多く観察されました。計数汚染度が前回のNAS級から、今回NAS級に約年でランク増加し、重量汚染度は.mg/mlから.mg/mlに増加し、処置領域にありました。D－SOAPの結果、前回に比較して鉄、メタル主成分である錫、油の添加剤成分であるバリウム、カルシウムが各々増加していました。シビア粒子摩耗粒子の観察結果から、発生している摩耗形態は凝着摩耗であることがわかります。観察された摩耗粒子は鉄系材料であることから、軸受摺動部や鉄系材料同士が局部的に接触する箇所、例えばラビリンス、軸受支持部などで発生している可能性が考えられました。軸受メタルの摩耗D－SOAPでメタルの主成分である錫が増加していました。今後、さらに摩耗が進行することが懸念されます。油の添加剤成分の析出D－SOAPでバリウムが増加していたことから、油の添加剤成分の析出によりスラッジが発生していると思われます。今後、このスラッジの影響で軸受表面の静摩擦係数が上昇し、起動時のトルク上昇に繋がり、起動開度が増加することが懸念されます。本試料は、外部クーラー採油口から採油されているため、観察された摩耗粒子は配管内部に滞留していたものを分析した可能性もあります。これらの障害発生に対する弊害を勘案し、摩耗や汚染度の進行を確認するためにも、念のためヶ月以内に再分析を実施することを推奨します。今後軸受メタルの摩耗が進行した場合、摩耗程度を評価する必要がありますので、次回分析時には、メタルサイズ、直近のメタル交換からの運転時間をお知らせください。
報告№109-09136 報告№111-00753 | 分析№109-001160 分析№111-003798 | 111-003798 | グリースおよび軸受は継続使用可能な状態にあると判断します。フェログラフィー摩耗粒子の形態で比較的多く観察された粒子は、潤滑状態が正常な場合に発生する摩耗粒子でした。このような摩耗粒子が観察された場合には、潤滑部では正常なマイルド摩耗が発生していることが分かります。Iカップリング発光分光分析供試グリースを分析した結果、検出された金属元素は、SOAPの結果表に示すように、鉄、錫、リン、亜鉛、カルシウム、アルミニウム、ナトリウムでした。これらの検出された金属元素から発生箇所を推定すると鉄、錫・軸受等リン、亜鉛、カルシウム、アルミニウム、ナトリウム・添加剤および増ちょう剤であると思われます。このうち、機械部品が摩耗したと思われる元素はのグループです。グリースのちょう度、滴点、全酸価、IRの各データは良好でした。
報告№108-0227 報告№112-00669 | 分析№108-01664 分析№112-003114 | 112-003114 | 潤滑油は継続使用可能な状態にあると判断します。分析の結果、今回の分析データは、年前の前回データに比較し、～μmの粒子サイズが約倍増加していたことがわかりました。潤滑油をフィルタで濾過し表面を観察したところ、鉄錆、砂等が観察されたことから、汚染度が高い要因は、採油時に混入したものか、或いは、ドレンプラグに沈殿していた外部混入異物を採取した影響と思われました。この程度の汚染度上昇であれば、潤滑状態に影響はなく、振動値も変化は見られないと思われますが、場合によっては異常振動に進展することもあることから、今後、再分析により状態監視を継続することを推奨します。軸受は継続使用可能な状態にあると判断します。但し、切削摩耗や凝着摩耗が発生していることから、以下の対策を推奨します。定期的な分析今後懸念される切削摩耗や凝着摩耗の進行を監視するため、定期的に分析を実施することを推奨します。最適な採油方法本試料油は、機器停止中にドレンプラグから採油されているため、分析データが高濃度に出ていると推定されます。正確なデータによる診断を行うためにも、今後の採油は、極力運転中もしくは停止直後の油槽中層部から実施されることを推奨します。軸受の摩耗状態はフェログラフィーおよびSOAP／D-SOAPの結果から総合的に判断した結果、継続使用は可能ですが、機器の機能を保持するためにも傾向管理が有用と考えます。フェログラフィー【定量分析：Is値】Is値は異常摩耗の早期発見パラメータのつで、摩耗粒子を定量化するために用います。今回のIs値はの乗とやや高い値でした。フェログラフィー【定性分析：摩耗粒子および摩耗形態観察】分析結果から比較的多く観察された摩耗粒子は、以下の通りでした。切削粒子・異物や金属表面の微小突起による切削摩耗により発生。シビア粒子・潤滑状態がやや厳しい凝着摩耗により発生。金属潤滑部が局部的に油膜切れを起していると考えられます。切削摩耗は、他の摩耗形態に比較して摩耗進行速度が速く注意が必要で、定期的なトライボ診断による状態監視が必要と考えます。切削摩耗の原因となる混入異物が残留している場合、この異物により切削摩耗が継続して発生する可能性があります。シビア粒子は、凝着摩耗に分類されます。この摩耗粒子は、摺動面で凝着、破断を繰り返し、この過程で生じる移着粒子が成長して摩耗粒子となります。そのため、摺動面では局部的に油膜切れが発生していることを示しています。この状態が継続した場合、摩耗粒子のサイズは徐々に大型化していき、軸受の損傷に至る場合がありますので、傾向監視が必要です。Iカップリング発光分光分析【SOAP／D-SOAP】検出された金属元素から発生箇所を推定すると、以下の通りでした。鉄、鉛、銅、ニッケル、錫・軸受等リン、亜鉛・添加剤ナトリウム、ホウ素・外部混入異物軸受の摩耗深さ分析結果から軸受メタルの摩耗深さを求めました。更油およびメタルの交換時期などの情報が不明であるため、過去の分析データの中で、SOAPの結果で得られている最も高い錫濃度ppmと油量Lから計算しました。その結果、メタル表面の平均的な摩耗深さは.μmとなり、メタルの表面粗さを軸受表面の一般的な粗さであるμmと仮定すると、摩耗は軽微であると推定されます。計数汚染度は、NAS級と当社推奨の管理限界値以下であるものの、やや高い値でした。フィルタ表面の異物観察で金属片、鉄錆、砂等が観察されたことから、汚染度が高い要因は、摩耗と外部混入異物の影響と思われます。粘度、水分、酸価、IRの各データは良好でした。
報告№109-09136 報告№113-00360 | 分析№109-001160 分析№113-001418 | 113-001418 | 濾過前の試料油を分析した結果、前回同様に摩耗粒子の形態観察でフレッティングにより発生したμm未満の赤錆が比較的多く観察されました。フレッティングフレッティングの発生要因は、スラストランナー固定部やスラストメタル台金部の鉄系材料が接合されたり、勘合されたりする部分から発生します。フレッティングによる赤錆が少量発生しても直ちに異常ではありませんが、場合によっては、発生した赤錆が軸受摺動面に噛み込み、摩耗を進行させる場合があります。今後も、赤錆が軸受摺動面に噛み込み発生する軸受の摩耗進行に対して監視する必要がありますので、次年度も必ずトライボ診断を実施することを推奨します。
報告№101-0233 | 分析№101-02162 | 101-02162 | 分析の結果、全てのデータが当社推奨の管理限界値内にあることから、この潤滑油は継続使用可能と判断します。また、現在の摩耗過酷度は.と低く、且つ、摩耗形態からも異常な摩耗粒子は極少量であることが確認されたことから、軸受の潤滑状態も良好と判断します。更に、今後、機器の運転状態が、これまでの運転状態と同様であれば、軸受潤滑状態は、正常な状態で運転できると考えられます。ころがり軸受の定格寿命の一般式は下式により求めることができます。Lh＝fhp・ここで、Lh：定格寿命fh：寿命計数p：定数対象設備が時間連続運転機械、例えば、コンプレッサー、ポンプ、圧延機、コンベア、工場電動機などの場合、fhは～とし、Lhは～時間となります。定格寿命を時間として年で表すと大よそ年となります。この定格寿命式は、あくまでも寿命の目安であり、べアリングの寿命とされるフレーキングが軸受に出始める時期を予測するもので、正確なものではありませんが一応の目安とされています。本軸受のこれまでの使用時間が不明ですが、上記に示したようにベアリングが寿命に達した場合に発生するフレーキング粒子が見られない事、定格寿命が約年であり、今後もこれまでの運転状態と環境状態に変化がなく良好な潤滑状態が継続すれば、現時点では安全度を見てあと年以上は良好な潤滑状態が継続するものと考えられます。尚、より正確な予測を行うためには、年回分析を実施し、その分析結果により発生した摩耗粒子数や摩耗過酷度の変化を確認し、軸受の潤滑状態を確認することが必要です。又、これまでの運転時間、起動停止回数、潤滑油補給日・更油日等の当社が依頼する情報を詳しくお知らせいただくことが必要です。
報告№109-09375 報告№109-09375 | 分析№109-002521 分析№109-002521 | 109-002521 | 結論軸受の摩耗は安定しており、継続使用可能な状態にあると判断します。計数汚染度はやや高い値でした。計数汚染度計数汚染度はNAS級と当社推奨の管理限界値のNAS級以内にあるものの、やや高い値でした。重量汚染度はmg/mlでした。機器の潤滑状態フェログラフィーの結果、フレッティングにより発生した赤錆、局部的に高圧・高温となる場合に発生するフリクションポリマが比較的多く観察されました。SOAPSOAPの結果、摩耗により発生する鉄および銅、油の添加剤成分であるリンが検出されました。D－SOAPD－SOAPの結果、摩耗により発生する鉄および銅、油の添加剤成分であるリンが検出されました。フェログラフィー異常摩耗の早期発見パラメータであるフェログラフィーのIs値がの乗とやや高く、摩耗粒子の形態観察の結果、フレッティングにより発生した赤錆、局部的に高圧・高温となる場合に発生するフリクションポリマが比較的多く観察されました。
報告№108-0384 報告№108-0384 | 分析№108-02570 分析№108-02571 | 108-02571 | 分析の結果、全てのデータが良好であることから、本試料油は継続使用可能であり、軸受の潤滑状態も正常と判断します。は良好と判断します。計数汚染度は良好と判断します。計数汚染度はNAS級と当社推奨の管理限界値のNAS級以内にあり、良好と判断します。重量汚染度は良好と判断します。重量汚染度は.mg/mlと当社推奨の管理限界値のmg/ml以内にあり、良好と判断します。機器の潤滑状態機器の潤滑状態は正常と判断します。SOAPの結果は良好です。SOAPの結果、油の添加剤成分であるリンが検出されています。尚、摩耗により発生した鉄や軸受メタルの主成分である錫が検出されていないことから、良好と判断します。D－SOAPの結果は良好です。D－SOAPの結果、摩耗により発生した鉄や軸受メタルの主成分である錫が検出されていないことから、良好と判断します。フェログラフィーの結果は良好です。異常摩耗の早期発見パラメータであるフェログラフィーのIs値がのマイナス乗と良好の範囲にあることから、潤滑状態は正常と判断します。
報告№102-4083 | 分析№102-03294 | 102-03294 | 分析の結果、ギヤ歯面で疲労摩耗が進行しつつあることが確認されました。今後摩耗の進行が早まり、バックラッシの増大による振動の発生が懸念されます。また、その振動が原因でギヤの異常摩耗が進行することが懸念されるため、至急再分析を実施されることを推奨します。尚、バックラッシの増加量を分析結果から計算できますので、構造が確認できる図面、ギヤの形式、歯形、モジュール、歯数、回転数、増速比、歯幅をお知らせ下さい。計算結果をご報告いたします。このことは、計数汚染度がNAS級とやや高くSOAP／D-SOAPでギヤ歯面の摩耗により発生した鉄が検出され、異常摩耗の早期発見パラメータであるフェログラフィーのIs値がの乗と高いことから判断しました。尚、を示す粘度、水分、全酸価、IRの各データが良好であることから、この油は継続使用可能と判断します。
報告№101-0236 | 分析№101-02206 | 101-02206 | 分析の結果、摩耗の過酷度を示すIs値がの乗と高くなっていました。SOAP／D-SOAPの結果、前回に比較して、鉄、銅が増加していることが判りました。摩耗粒子形態観察の結果、その特徴的な摩耗形態からコロが保持器と接触するコロのスラスト部分で軟らかい銅合金の保持器が摩耗していると判断されました。発生した銅系の摩耗粒子のサイズが、～μmと大型であり、しかも多く見られることから、摩耗過酷度のIs値が高い要因は、ベアリングの保持器に異常な摩耗が発生しているためと考えられました。現在のところ、転動面軌道面転動体からは、ベアリング寿命の指標とされるフレーキングにより発生した摩耗粒子は比較的少ないものの、微振動で発生しているフレッティング粒子が多くみられることから、このまま継続使用していると転動体を保持している保持器と転動体との間のギャップが大きくなり、転動体であるコロが自転しにくくなるなどの影響が出て、その結果、外輪や内輪の損傷に至る等のことが懸念されるため、早急に再度分析を実施し、摩耗の進行状況を確認されることを推奨します。
報告№109-09050 報告№109-09050 | 分析№109-000521 分析№109-000521 | 109-000521 | 今回の採油は、対象設備停止中にドレンプラグから実施しているため、別紙油中粒子の沈降の影響に示すように、沈降の影響を受けて分析データが高濃度に出る可能性があります。今回の分析は、以上のことを踏まえて結果を検討します。分析の結果、摩耗粒子診断で異常摩耗の早期発見パラメータであるIs値がの乗と高く、潤滑状態が厳しい状態にあることが分かりました。厳しい潤滑状態が発生した原因は、局部的な金属疲労により疲労摩耗が生じ、同時に発生した摩耗粒子等の異物が、油膜に入り込み異物の角の切削作用で切削摩耗が生じためと思われます。局部的な疲労摩耗の発生は、今後疲労摩耗の範囲拡大を示唆しています。それは、摩耗痕に応力が集中し摩耗進展の起点となりやすいことから、今後摩耗範囲が広がり、目視で認識できるようなフレーキングへと進展することが想定されます。また、切削摩耗が観察された場合の軸受寿命は分の程度に低下することが知られていることから今後の摩耗進行には十分な注意が必要です。さらに、フリクションポリマは、タービン油が軸受摺動面で高圧下に押し込められ、高圧状態になると同時に、圧縮熱も発生して高温状態にもなり、その結果、潤滑油が重合して発生することが知られています。そのため、高温高圧状態の解消がなされなければ、潤滑油は劣化する場合があります。切削摩耗発生の原因となる混入異物が残留している場合、この異物により切削摩耗が継続して発生する可能性があります。また、仮に更油が実施されていたとしても、更油だけでは異物を完全に排除できない可能性もありますので、念のため運転再開後に再分析を実施し、摩耗の発生状況を確認することを推奨します。尚、本設備の場合、ポンプの回転数から、理論的な分析周期をもとめ、この周期で採油を実施することで、仮に油が入れ替わっても分析結果から潤滑状態の傾向を確認することが可能となります。ポンプの回転数をお知らせください。特性低下全ての項目が良好の範囲にあったことから、特性低下は認められず良好と判断します。粘度は良好と判断します。粘度はmm/sと新油値.mm/sに比較して、粘度変化率は-％で、当社推奨の管理限界値である±％以内にあり、良好と判断します。全酸価は良好と判断します。全酸価は.mgKOH/gと新油値.mgKOH/g以下であることから、良好と判断します。酸化安定度の結果、良好と判断します。酸化安定度はminと当社推奨の管理限界値のmin以上であり、良好と判断します。汚染は良好と判断します。水分は良好と判断します。水分はppmと当社推奨の管理限界値の以下であり、良好と判断します。摩耗微小な疲労摩耗粒子の発生は、今後の疲労摩耗の範囲拡大を示唆しています。発生している摩耗形態は疲労摩耗と切削摩耗が混在していることが分かりました。摩耗粒子診断で異常摩耗の早期発見パラメータであるIs値がの乗と高く、潤滑状態が厳しい状態にあることが分かりました。油中の摩耗粒子は、異物の噛み込みにより発生する切削粒子、微小な疲労摩耗粒子、局部的に高圧・高温となる場合に発生するフリクションポリマがやや多く観察されました。観察された粒子の中でも、微小な疲労摩耗粒子の発生は今後の疲労摩耗の範囲拡大を示唆しています。
報告№109-09136 報告№109-09542 | 分析№109-001160 分析№109-003358 | 109-003358 | ・摩耗状態油中金属分析の結果、鉄が比較的多く検出され、粒子の観察結果からμm以下の鉄系粒子が観察されました。・グリースのちょう度、滴点、全酸価、IR、水分は、当社に新グリースのデータがないため判定することが出来ませんでした。論拠転がり軸受寿命の指標としている摩耗粒子が観察されなかったことから、フレーキングは発生していないことが確認されています。結論軸受は継続使用可能な状態にあると判断します。尚、報告書の管理表中に示しているSOAP／D-SOAPは、グリース潤滑の場合、摩耗粒子が均一に分散していないため、測定値が大きく変動することがありますので参考値としてお考え下さい。ちょう度、滴点、全酸価、IR、水分は、当社に新グリースのデータがないため判定することが出来ませんでした。新グリースをご提供下さい。
報告№109-09136 報告№111-00647 | 分析№109-001160 分析№111-003270 | 111-003270 | 潤滑油は継続使用可能な状態にあると判断します。粘度、全酸価、IR、RBOTの各データは良好でした。油の余寿命は、使用油の使用期間または使用時間が不明であったため、ご依頼の油の余寿命に関する検討は行えませんでした。但し、分析の結果で新油値がminであったことから、使用期間を仮にヶ月間と仮定すれば余寿命は十二分にあると言えます。可能であれば、使用期間、あるいは使用時間の情報をご提供下さい。水分は良好でした。
報告№109-09136 報告№112-00589 | 分析№109-001160 分析№112-002446 | 112-002446_date130409 | グリースグリースの劣化はなく、継続使用可能な状態にあると判断します。軸受は継続使用可能な状態にあると判断します。但し、今後も摩耗の進行を傾向監視するため、以下の対策を推奨します。定期的な分析定期的に分析を実施することにより、データの変化から異常の兆候を早期に発見することが可能となります。また、今回は対象設備の初回分析であるため、あと最低でも回分析を実施し、分析データの変化を確認することを推奨します。尚、分析結果からSOAP-Tの鉄濃度が比較的高く、今後、摩耗の進行が懸念されるため、出来るだけ早めに回目の分析を実施することを推奨します。グリースの物理的性状グリースの物理的性状は、酸価とIRの結果から酸化劣化は確認されなかったので良好と判断します。酸価は、mgKOH/gと新グリース値.mgKOH/gに比較すると高い値でしたが、IRの結果から、グリースの酸化劣化の兆候を示すカルボン酸の吸収が確認されないことから、良好と判断します。IRIRチャートの結果、グリースの酸化劣化の兆候を示すカルボン酸の吸収が確認されないことから、良好と判断します。ちょう度、滴点、水分は、採取試料が不足により分析を実施することが出来なかったので、酸価、IRのデータを基にグリースの物理的性状を確認し判断した。はフェログラフィーおよびSOAP-Tの結果から総合的に判断した結果、継続使用は可能ですが、機器の機能を保持するためにも傾向管理が有用と考えます。フェログラフィー【定性分析：摩耗粒子および摩耗形態観察】観察された摩耗粒子は、以下の通りでした。切削粒子・異物や金属表面の微小突起による切削摩耗により発生。シビア粒子・潤滑状態がやや厳しい凝着摩耗により発生。金属潤滑部が局部的に油膜切れを起していると考えられます。疲労摩耗粒子・繰返し応力を受けて発生。観察された摩耗粒子の中でも切削粒子、シビア粒子は、注意が必要です。摩耗形態の中でも切削摩耗は摩耗進行速度が速く、転がり軸受でこの摩耗形態が発生した場合には寿命が分の程度に低下することも知られており、切削摩耗により生じた軌道面の損傷が起点となって、転がり軸受の寿命となるフレーキングに進展することから、傾向監視が必要です。シビア粒子は、凝着摩耗に分類されます。この摩耗粒子は、軌道面で凝着、破断を繰り返し、この過程で生じる移着粒子が成長して摩耗粒子となります。そのため、軌道面では局部的に油膜切れが発生していることを示しています。この状態が継続した場合、摩耗粒子のサイズは徐々に大型化していき、軸受の損傷に至る場合がありますので、傾向監視が必要です。Iカップリング発光分光分析【SOAP-T】検出された金属元素から発生箇所を推定すると、以下の通りでした。鉄、ニッケル、錫・軸受等リン、亜鉛、カルシウム、バリウム、アルミニウム、ナトリウム・添加剤、増ちょう剤、外部混入異物鉄以外に、ニッケル、錫が比較的高い値でした。これらの元素が含まれている材質は、以下の点が考えられます。一般にすべり軸受に使用されるホワイトメタル転がり軸受の保持器で使用されるアルミ合金以前使用していたグリースが使用グリースと混合した一般にすべり軸受に使用されるホワイトメタルがありますが、本軸受は転がり軸受であり、図面から材質でホワイトメタルを使用している箇所は確認されませんでした。転がり軸受にアルミ合金が使用されていれば、アルミニウムと共にニッケル、錫が検出され、アルミニウム濃度は比較的高いことから、保持器の摩耗が考えられました。グリースは流動性が低く、新グリースを補給しても油槽内にある全てのグリースが入れ替わることは困難であることから、今回使用されているグリースに入っていない成分が検出された要因は、以前使用していたグリースに含まれていた金属成分が、今回の使用グリースと混合してニッケル、錫が検出されたと推定されます。
報告№109-09136 報告№110-00469 | 分析№109-001160 分析№110-002114 | 110-002114 | 摩耗状態前回に比較してSOAP／D－SOAPの結果で、鉄および錫濃度に大きな変化はなく、異常摩耗の早期発見パラメータであるフェログラフィーのIs値がのマイナス乗と良好でした。汚染度前回に比較して計数汚染度はNAS級から等級に変化はなく、良好でした。前回同様に粘度、水分、全酸価、IR、RBOTの各データは良好でした。潤滑油および軸受は継続使用可能な状態にあると判断します。なお、使用油の使用期間または使用時間が不明であったため、ご要求の油の余寿命に関する検討は行えませんでした。可能であれば、これらの情報をご提供下さい。
報告№108-0008 報告№108-0043 | 分析№108-00042 分析№108-00234 | 108-00234 | トライボ診断を実施し、、汚染度、潤滑状態を確認する。分析の結果、摩耗粒子の形態観察で金属接触が厳しい場合に発生するμmサイズの大型のシビア粒子が観察されました。観察されたシビア粒子は、視野に個と少ないことから、現状の潤滑状態は正常と判断しますが、今後更に摩耗進行することが懸念されるため、夏期ピーク前に再度分析を実施し、摩耗の進行状況を確認することを推奨します。これらのことは、異常摩耗の早期発見パラメータであるフェログラフィーのIs値がの乗と良好の範囲にあり、摩耗粒子の形態観察の結果、金属接触が厳しい場合に発生するμmサイズの大型のシビア粒子が観察されたこと以上のことから判断しました。
報告№109-09136 報告№110-00379 | 分析№109-001160 分析№110-001722 | 110-001722 | 摩耗状態前回に比較してSOAP／D－SOAPの結果、鉄濃度に大きな変化はなく、異常摩耗の早期発見パラメータであるフェログラフィーのIs値がのマイナス乗と良好でした。汚染度前回に比較して計数汚染度はNAS級から等級に変化はなく、良好でした。前回同様にIR、RBOTの各データは良好でした。潤滑油および対象設備は継続使用可能な状態にあると判断します。
報告№106-0227 報告№106-0254 | 分析№106-01279 分析№106-01395 | 106-01395 | 濾過前の試料油を分析した結果、計数汚染度が前回NAS級から、今回NAS級に約年間でランク上昇しました。フェログラフィーの結果、油膜切れにより発生したシビア粒子が若干観察され、今後さらに摩耗により汚染度が上昇することが懸念されました。これらの障害発生に対する弊害を勘案の上、予防処置としてヶ月後に再度分析を実施し、摩耗および汚染の進行状況を確認されることを推奨します。
報告№107-0463 | 分析№107-02675 | 107-02675 | 今回の採油は、マンホールから機器停止中に採油を実施しています。そのため、油中粒子が均一に分散している油循環中に比較し沈降の影響を受け、分析データが低濃度に出る可能性があると思われます。今回の分析は以上のことを踏まえて結果を検討しました。分析の結果、循環中の採油に比較してデータが低目に出る可能性があるにも関わらず、摩耗粒子形態観察で金属接触が厳しい場合に発生するμmサイズのシビア粒子がやや多く観察されました。計数汚染度がNAS級、異常摩耗の早期発見パラメータであるフェログラフィーのIs値がのマイナス乗と良好の範囲にあり、且つ、SOAP／D－SOAPで摩耗により発生した金属元素がほとんど検出されていないものの、これらの結果は粒子の沈降の影響でデータが小さくなっている可能性を否定できません。安全を見て、ヶ月以内に再度分析を実施し、汚染度および摩耗の発生状況を確認することを推奨します。又、油の基本特性を示す粘度、水分、全酸価、IRの各データは全て良好の範囲にあり、この油は継続使用可能と判断します。尚、機器の潤滑状態をより正確に知るには、粒子の沈降の影響を極力抑え、油中粒子が均一な分散状態に近い状態での採油が望ましく、そのため対象機器の運転中、または停止直後に採油を実施されることを推奨します。
報告№109-09136 報告№111-00647 | 分析№109-001160 分析№111-003263 | 111-003263 | 潤滑油および対象設備は継続使用可能な状態にあると判断します。但し、RBOTが低下し、今後も摩耗の進行を傾向監視するため、以下の対策を推奨します。更油潤滑油は酸化防止剤の減少と判断されますので、今回の採油後に更油を実施していなければ更油を推奨します。定期的な分析凝着摩耗の進行を監視するため、定期的に分析を実施し、摩耗の進行状況を確認することを推奨します。最適な採油方法本試料油は、機器停止中にドレンプラグから採油されているにもかかわらず汚染度を示すデータは良好でしたが、今後の採油は、極力運転中もしくは停止直後の油槽中層部から実施されることを推奨します。フェログラフィー異常摩耗の早期発見パラメータとして摩耗粒子を定量化して評価するフェログラフィーのIs値は、潤滑状態がやや厳しいの乗でした。摩耗粒子の形態で比較的多く観察された粒子は、潤滑状態が正常な場合に発生する摩耗粒子金属潤滑部が局部的に油膜切れを起して発生するシビア粒子でした。これらの摩耗粒子が観察された場合、潤滑部で発生している摩耗形態は、正常なマイルド摩耗潤滑状態がやや厳しい凝着摩耗であることが分かります。Iカップリング発光分光分析供試の潤滑油を分析した結果、検出された金属元素は、SOAPの結果表に示すように、鉄、銅、錫、亜鉛が検出されました。これらの検出された金属元素から発生箇所を推定すると鉄、銅、錫、亜鉛・軸受等であると思われます。このうち、機械部品が摩耗したと思われる元素はのグループです。設備の詳細な情報は不明ですが、錫が比較的多く検出されたことから、錫を使用した箇所、例えば、すべり軸受等で摩耗が進行している可能性があります。水分、計数汚染度、重量汚染度は共に良好でした。IRIRの結果で新油に確認されているcm-付近の酸化防止剤の吸収が確認されませんでした。RBOTRBOTの結果、minと当社推奨の管理限界値以上にあるものの、酸化防止剤の残存量は%と低下していました。
報告№105-6050 報告№105-0418 | 分析№105-01529 分析№105-02755 | 105-02755 | 分析の結果、ギヤ歯面はマイルドな状態で摩耗が進行しており、現在のところ本減速機は継続使用可能と判断します。但し、摩耗粒子形態観察で外部から混入した砂が多く観察されたことから、この影響による摩耗の進行が懸念されます。この状態は直ちにギヤ歯面の異常摩耗につながるものではないと判断しますが、念のためヶ月以内の再分析で汚染状況及び摩耗の進行状況を確認されることを推奨します。これらのことは、異常摩耗の早期発見パラメータであるフェログラフィーのの乗と良好の範囲にあること摩耗粒子形態観察の結果、マイルドな摩耗状態で発生する微小な摩耗粒子が支配的で、外部から混入した砂が多く観察されたことD－SOAPの結果、鉄が検出されたこと以上のことから判断しました。
報告№109-09136 報告№112-00110 | 分析№109-001160 分析№112-000377 | 112-000377 | 潤滑油は継続使用可能な状態にあると判断します。但し、SOAP／D－SOAPで鉛、銅、錫が比較的多く検出され、摩耗粒子の形態観察で銅合金が比較的多く観察されたことから、銅を使用した箇所で摩耗が発生していますので、以下の対策が必要です。定期的な分析凝着摩耗の進行を監視するため、定期的に分析を実施し、摩耗の進行状況を確認することを推奨します。再分析の時期を理論的に求めたところ、最短で約時間となります。この時間は、油中汚染物が均一になるために必要とする時間であり、この時間を経過すれば、油が入れ替わっていても再分析の結果から状態の傾向を確認することが可能となります。そのため、試運転などで数時間の運転が可能であれば、より的確に状況が確認できますので再分析を推奨します。銅を使用した箇所の確認銅を使用した箇所の摩耗が発生していることから、状態を確認することを推奨します。油槽内の清掃潤滑油が汚染されていることから、油槽内は汚染されていると思われます。更油をする際には、油槽内を清掃し、更油する新油もNAS級程度の清浄な潤滑油を更油することを推奨します。シリコン系のグリースや添加剤の確認シリコン系の添加剤やグリースを使用している箇所があるかについてご確認下さい。フェログラフィーIs値は異常摩耗の早期発見パラメータのつで、摩耗粒子を定量化するために用います。今回のIs値はの乗であり、潤滑状態はやや厳しいと判断できます。摩耗粒子の形態で比較的多く観察された粒子は、潤滑状態が正常な場合に発生する摩耗粒子金属潤滑部が局部的に油膜切れを起して発生する銅系シビア粒子外部から混入したと思われる鉄錆等でした。これらの摩耗粒子が観察された場合、潤滑部で発生している摩耗形態は、正常なマイルド摩耗潤滑状態がやや厳しい凝着摩耗であることが分かります。銅を使用した箇所で摩耗が発生していることが確認されましたが、型番から転がり軸受の保持器には銅合金が使用されていませんでした。機器の構造、使用部品の材質等が不明であるため、銅を使用した箇所は不明ですが、仮にオイルリングを使用している場合、オイルリングの摩耗が考えられます。オイルリングが摩耗していた場合、潤滑油の適正なかきあげに影響が生じ、軸受軌道面の油膜切れ発生原因となることから、今後の摩耗進行には注意が必要です。Iカップリング発光分光分析【SOAP／D－SOAP】検出された金属元素は、SOAP／D－SOAPの結果表に示すように、鉄、鉛、銅、錫、リン、亜鉛、カルシウム、アルミニウム、ケイ素、ナトリウムでした。検出された金属元素から発生箇所を推定すると鉄、鉛、銅、錫、亜鉛・軸受等リン、カルシウム、アルミニウム、ケイ素、ナトリウム・外部混入異物であると思われます。このうち、機械部品が摩耗したと思われる元素はのグループです。SOAPで鉛、銅が比較的多く検出されたことから、銅を使用した箇所が摩耗していると推定されます。ケイ素の検出SOAPでケイ素がppm検出されました。一般に、潤滑油中からケイ素が検出された場合、シリコン油或いは、シリコン系の添加剤が検出されるフェログラフィーおよびフィルタ表面の異物観察で砂が多く観察されて検出されるシリコングリースをシール部に塗布している場合、このシリコングリースが潤滑油に混入して検出されるなどが挙げられますが、今回の検出が比較的高濃度であることからの可能性が考えられます。については、分析結果では確認することが出来ませんので、これに関する情報があれば提供をお願いします。計数汚染度、重量汚染度は共に当社推奨の管理限界値を超えていました。フィルタ表面の異物観察で銅合金が観察されたことから、汚染度が高い要因は、摩耗と外部混入異物の影響と思われます。本試料油は、採油量が少なかったため計数汚染度は参考値としてお考え下さい。粘度、水分、全酸価、IR、RBOTの各データは良好でした。尚、別紙RBOTの減少傾向から油の余寿命を求めた結果、本試料は直近の更油から起算して稼働日数が年月まで使用可能であることが分かります。
報告№109-09136 報告№112-00588 | 分析№109-001160 分析№112-002424 | 112-002424_date130311 | 、汚染状態、摩耗状態トライボロジーを活用した設備診断法による結果、当該設備はピストンリングが若干摩耗して、燃焼ガスのシール性が低下し始めていると推定されます。現時点では直ちに異常な状態にならないと判断しますが、シール性が低下した場合エンジンオイル内に混入した燃焼ガスが、オイルの添加剤と化学反応してメタルを摩耗させる異物になるため注意が必要です。また、前回のデータでは軸受メタルの摩耗は確認されていませんが、今回のデータではクランクピンメタルが軽度に摩耗している箇所があると推定されます。今後の摩耗進行を傾向監視するため、以下の対策を推奨します。余寿命予測フェログラフィーのIs値は、前回に比較しての乗から変化はなく、平衡状態で安定した潤滑状態になっていることがわかります。このような安定した潤滑状態では、異常な方向に向かう上昇角を示さないことからIs値による余寿命予測はできませんが、前回と今回の摩耗形態や摩耗サイズの粒度分布、金属摩耗量、油中汚染物の影響や潤滑性状の確認や比較等の過程を経た結果から総合的に判断すると、少なくとも年程度の間は継続して使用が可能な状態にあると判断します。次回点検でピストンリングと軸受メタル摩耗の点検当該機の油中からカルシウム化合物がやや高い濃度で検出されたため、この化合物がピストンピンメタルやクランクピンメタルの摩耗を促進させる懸念があります。化合物発生の原因は、ピストンリングの摩耗によって燃焼ガスのシール性が低下し、燃焼ガス中の硫黄分と油中のカルシウム添加剤が反応するためと考えられます。また、クランクピンメタルの一部では積層構造になっている最上部層のホワイトメタルが摩耗し、第二層のニッケル層が軽度に摩耗している箇所があると推定されます。摩耗範囲は限定的だと思われますので、直ちに異常ではないものの、開放点検を計画される場合はピストンリングと共にメタル摩耗の点検をされることを推奨します。更油ディーゼルエンジン中にSOAP-Tでカルシウムが検出された場合、そのカルシウムは燃料中の硫黄分と潤滑油の添加剤とが化学反応して、硫酸カルシウムになっていることが知られています。硫酸カルシウムは、いわゆる石膏であり、軸受の軽質金属に喰い込んだり、埋め込まれたりして潤滑中に相手材を切削し、結果として軸受寿命が短くなることが、メーカの研究結果から判明しています。潤滑油は、SOAP-Tでこのカルシウム濃度が比較的高いため、軸受メタルの摩耗が促進する可能性が高いことから、可能で有れば更油を推奨します。定期的なトライボ診断トライボ診断は、潤滑油を分析し、潤滑油の性状を調査して継続使用が可能か、更油すべきかの評価を行うことはもとより、ギヤや転がり軸受、すべり軸受などの潤滑状態も評価する設備診断技術ですが、農業用の設備では稼働率にもよるものの年に回程度の診断により、そのデータの変化から異常の兆候を早期に発見することや、分解点検の必要性を判断することが可能となります。今回の分析データでは、潤滑油中に摩耗速度の凝着摩耗が確認されたことから、今後も定期的な分析診断により設備状態を把握することを推奨します。はフェログラフィーおよびSOAP-Tの結果から総合的に判断した結果、傾向管理が必要な状態にあると考えられます。フェログラフィー【定量分析：Is値】Is値は異常摩耗の早期発見パラメータのつで、摩耗粒子を定量化するために用います。今回のIs値はの乗とやや高い値でした。フェログラフィー【定性分析：摩耗粒子および摩耗形態観察】分析結果から比較的多く観察された粒子は、以下の通りでした。正常な摩耗粒子・潤滑状態が正常なマイルド摩耗により発生。黒錆・潤滑状態がやや厳しい凝着摩耗により発生。金属接触が厳しく、且つ、高い摩擦熱が発生していると考えられます。フリクションポリマ・局部的に高圧・高温となる場合に発生。観察された摩耗粒子の中でもフリクションポリマは、注意が必要です。フリクションポリマは、潤滑油が摺動面に押し込められ高圧状態になると同時に、圧縮熱により高温状態になった結果、基油自身が重合反応を起こし生成することが知られています。そのため、高圧高温状態の解消がなされなければ、潤滑油の劣化が進行し、粘度上昇に因る潤滑異常に進展する場合があります。Iカップリング発光分光分析【SOAP-T】検出された金属元素から発生箇所を推定すると、以下の通りでした。鉄、鉛、ニッケル、錫・エンジン部品リン、亜鉛、カルシウム・添加剤ナトリウム・外部混入異物カルシウムの析出SOAP-Tの結果、カルシウムがppmとやや高い値でした。エンジン油中にカルシウム化合物がやや高い濃度で検出された場合、この化合物がピストンピンメタルやクランクピンメタル摺動面に噛み込んで摩耗させたり、メタルに埋め込まれて摩耗を促進させたりする原因になるなどの悪影響を生じることが当社の研究結果から判明しています。この影響については、別紙カルシウムの析出をご覧ください。計数汚染度は、NAS級以上と汚染されていましたが、これはNAS等級～μmのレンジが級以上であり、夾雑物の粒度分布は、.～μmの範囲にあり、.μmにピークが確認されました。μm以下の粒子が多いことから、これらの微小サイズの粒子は、燃焼して発生したすす等であることが推定されました。また、フィルタの表面の異物観察では、鉄錆、砂、カルシウム化合物等が観察されたことから、汚染度が高い要因は、摩耗、エンジンオイルの反応生成物と外部混入異物の影響と思われます。は良好と判断します。粘度粘度は、.mm/sと新油値mm/sに比較して、粘度変化率は+％で、管理限界値である±％以内にあり、良好と判断します。水分は、と管理限界値の以下にあり、良好と判断します。酸価は、mgKOH/gと新油値mgKOH/gに比較して高いものの、IRの結果で油劣化の兆候を示すカルボン酸の吸収が確認されていないことから、良好と判断します。塩基価は、mgKOH/gと管理限界値のmgKOH/g以上であることから、良好と判断します。IRIRチャートの結果、新油と使用油のスペクトルパターンで、指紋領域等に一致していない箇所はありますが、粘度、酸価、のデータと、油劣化の兆候を示すカルボン酸の吸収が確認されていないことから、良好と判断します。
報告№107-6588 報告№107-0496 | 分析№107-02904 分析№107-02925 | 107-02925 | 本試験は、トライボ診断を実施し、軸受の潤滑状態、汚染状況、油の劣化状態を確認する。【軸受の潤滑状態】トライボ診断の結果、転がり軸受の寿命の指標となるフレーキングの発生が確認されていないことから、現在のところ、ベアリングは継続使用可能な状態にあると判断します。尚、摩耗粒子の形態観察で局部的な油膜切れにより発生した摩耗粒子が若干確認されており、今後進行する場合も考えられるため、定期的に分析を実施し、摩耗の進行状況を確認することを推奨します。【油の汚染状況】計数汚染度がNAS級と当社推奨の管理限界値内にあり、重量汚染度がmg/mlでした。【油の劣化状態】油の劣化状況を確認するために実施した粘度、水分、全酸価、IRの各データが良好であることから、この油は継続使用可能と判断します。
報告№109-09136 報告№111-00053 | 分析№109-001160 分析№111-000183 | 111-000183 | 更油からの使用時間をもとに潤滑油の余寿命を評価したところ、潤滑油は次回定検まで使用可能と判断できました。次回定検時に更油を実施しない場合は、酸化安定度を知るための分析を実施し、余寿命を確認することを推奨します。酸化安定度はminであり、当社推奨の管理限界値のmin以上であることから、良好と判断します。
報告№109-09249 報告№111-00162 | 分析№109-001747 分析№111-000869 | 111-000869 | 潤滑油および対象設備は継続使用可能な状態であると判断します。但し、水分が当社推奨の管理限界値を超えていることから、以下の対策を推奨します。水分の影響により金属表面で腐食摩耗が発生し、発生した鉄錆等の粒子が潤滑部に噛み込み摩耗が進行することがありますので、更油或いは部分更油などにより相対的に水分濃度を低くするなどの方法を推奨します。フェログラフィー異常摩耗の早期発見パラメータとして摩耗粒子を定量化して評価するフェログラフィーのIs値は、潤滑状態が厳しいの乗でした。摩耗粒子の形態で比較的多く観察された粒子は、潤滑状態が正常な場合に発生する摩耗粒子、金属接触が厳しく、且つ、摩擦熱が高い場合に発生する黒錆でした。これらの摩耗粒子が観察された場合、潤滑部で発生している摩耗形態は、正常なマイルド摩耗と潤滑状態がやや厳しい凝着摩耗であることが分かります。Iカップリング発光分光分析供試のディーゼルエンジン油を分析した結果、検出された金属は油中金属元素の結果表に示すように、鉄、鉛、銅、ニッケル、錫、リン、亜鉛、カルシウム、アルミニウム、ケイ素、ナトリウム、マグネシウム、ホウ素でした。これら検出された金属元素から発生箇所を推定すると、鉄、鉛、銅、ニッケル、錫・エンジン部品リン、亜鉛、カルシウム、マグネシウム、ホウ素・オイル添加剤アルミニウム、ケイ素、ナトリウム・外部混入異物であると思われます。このうち、機械部品が摩耗したと思われる元素はのグループです。銅を使用した箇所の溶出・摩耗金属濃度で銅が検出されました。この影響については、別紙鉛および銅を使用した箇所の摩耗・溶出をご覧ください。水分はppmと当社推奨の管理限界値を超えていました。今後、水分の影響でエンジン内部に錆が発生し、その影響で摩耗が発生する懸念があります。汚染粒子数はNAS級以上と汚染されていました。フィルタ表面の異物観察で金属片、鉄錆、砂等が観察されたことから、汚染度が高い要因は、摩耗、エンジンオイルの反応生成物、そして外部混入異物の影響と思われます。粘度、全塩基価、酸化安定度、有機物・有機化合物の各データは良好でした。本試料油のエンジン油は、添加剤の影響で新油でも酸化安定度が低く、酸化安定度による管理には適していない油種です。そのため、タービン油と同様の精度を得るには、粘度、全塩基価、有機物・有機化合物などの分析を実施し、これらのデータから総合的に判断することを推奨します。分析結果特性低下特性低下に係るパラメータの分析結果は良好と判断します。粘度粘度は.mm/sと新油値mm/sに対する粘度変化率は-％で、当社推奨の管理限界値である±％以内にあり、良好と判断します。全塩基価全塩基価はmgKOH/gと当社推奨の管理限界値mgKOH/g以上にあり、良好と判断します。酸化安定度酸化安定度はminであり、当社推奨の管理限界値のmin以上であることから良好と判断します。有機物・有機化合物有機物・有機化合物は、IRチャートによる新油分析値との比較の結果、cm-付近に劣化の兆候を示すカルボン酸の吸収が確認されていないことから、良好と判断します。色相はL.であり、新油値のLに比較して高い値でした。汚染に係るパラメータの分析結果は、水分が当社推奨の管理限界値を超えていました。水分はppmであり、当社推奨の管理限界値のを超えていました。汚染粒子数はNAS級以上でした。汚染度物重量はmg/mlでした。摩耗フェログラフィーによる摩耗粒子の観察の結果、潤滑状態が正常な場合に発生する摩耗粒子、金属接触が厳しく、且つ、摩擦熱が高い場合に発生する黒錆が比較的多く観察されました。異常摩耗の早期発見パラメータであるフェログラフィーのIs値がの乗と高く、摩耗粒子の形態観察の結果、潤滑状態が正常な場合に発生する摩耗粒子、金属接触が厳しく、且つ、摩擦熱が高い場合に発生する黒錆が比較的多く観察されました。金属濃度SOAP法により金属濃度を測定した結果、潤滑箇所で発生する金属接触によって検出される鉄がppm、鉛がppm、銅が、ニッケルがppm、油の添加剤成分であるリンが、亜鉛が、カルシウムがppm、マグネシウムが、ホウ素がppm、外部から混入したと思われるアルミニウムがppm、ケイ素がppm、ナトリウムがppm検出されました。金属濃度酸溶解法により金属濃度を測定した結果、潤滑箇所で発生する金属接触によって検出される鉄が、錫が、油の添加剤成分であるリンが、亜鉛が、カルシウムが.ppm、外部から混入したと思われるナトリウムがppm検出されました。