報告№101-0252 | 分析№101-02373 | 101-02373 | 分析の結果、計数汚染度を除く項目は良好でした。計数汚染度がNAS級と当社推奨の管理限界値を超えていました。フェログラフィーの結果、外部から混入した砂、鉄錆や、シビア粒子と呼ぶ金属接触が厳しい場合に発生する粒子が多く見られることから、汚染要因は、外部から混入した異物、摩耗粒子によるものと考えられました。本試料油の採油は、主弁ソレノイドと側路弁配圧弁の間の配管から実施していることから、分析により配管内の汚染が確認されたことになります。仮に濾過等により圧油集油槽内を濾過していたとしても、バルブ類の動作障害は発生しやすい状況になっていると考えられます。以上のことから、圧油集油槽内が濾過で清浄な状態に保たれていたとしても、配管やバルブ内の汚染状態を改善する必要あります。当社が経験した事例の中に、圧油集油槽内の汚染状態は全く問題ないにもかかわらず、バルブ類につながる配管内の汚染度が高いため、障害が発生している事例があります。このような結果から、集油槽の濾過を実施していない場合は、油循環中に圧油集油槽の中層部から採油し、汚染状態を確認する。集油槽の油が清浄な状態であった場合は、油圧配管及びバルブ内を清浄にするため、バルブ類をバイパスさせてフラッシングを実施されることを推奨します。バルブ及びバルブに付随するパイロットフィルタなどを超音波洗浄する。等の対策が必要と判断します。
報告№106-0051 報告№106-0051 | 分析№106-00282 分析№106-00282 | 106-00282 | 分析の結果、摩耗粒子形態観察で摩擦熱が高い場合に発生する球状粒子がやや多く観察されました。球状粒子は、異常の兆候を示す形態のパラメータで、この摩耗粒子が発生する場合、潤滑状態に注意が必要です。球状粒子の発生原因は、一般に、溶接工事、溶接作業などによる溶接スパッタの混入、電食による発生、厳しい金属接触による摩耗、が考えられます。球状粒子の発生原因が、の溶接スパッタの混入であれば、今後増加しないと思われますが、が考えられる場合は、原因を取り除かなければ球状粒子は増加すると考えられます。以上のことから、ヶ月以内に再度分析を実施し、この球状粒子の増加の有無を確認されることを推奨します。は良好と判断します。粘度は良好と判断します。粘度はmm/sと新油値mm/sに比較して、粘度変化率は-％で、当社推奨の管理限界値である±％以内にあり、良好と判断します。水分は良好と判断します。水分は.ppmと当社推奨の管理限界値の以下であり、良好と判断します。全酸価は良好と判断します。全酸価は.mgKOH/gと新油値に比較して高い値でした。これは、年月に当社製清浄分散剤TS－を投与したためであり、異常ではありません。IRの結果、良好と判断します。IRの結果、油劣化の兆候を示すカルボン酸の吸収が確認されていないことから、良好と判断します。RBOTの結果、良好と判断します。RBOTはminと当社推奨の管理限界値のmin以上であり、良好と判断します。は良好と判断します。計数汚染度は良好と判断します。計数汚染度はNAS級と当社推奨の管理限界値のNAS級以内であり、良好と判断します。重量汚染度は良好と判断します。重量汚染度は.mg/mlと当社推奨の管理限界値のmg/ml以内であり、良好と判断します。機器の潤滑状態摩耗粒子形態観察で摩擦熱が高い場合に発生する球状粒子がやや多く観察されました。SOAPの結果は良好です。SOAPの結果、油の添加剤成分であるリンがppm検出されました。D－SOAPの結果は良好です。D－SOAPの結果、金属元素は検出されませんでした。フェログラフィーの結果、球状粒子がやや多く観察されました。異常摩耗の早期発見パラメータであるフェログラフィーのIs値が.と良好の範囲にあるものの、摩耗粒子形態観察の結果、摩擦熱が高い場合に発生する球状粒子がやや多く観察されました。
報告№109-09249 報告№111-00162 | 分析№109-001747 分析№111-000903 | 111-000903 | 潤滑油は継続使用可能な状態であり、また運転中における潤滑状態も正常であったものと判断します。本試料油は、汚染や摩耗に関するデータが異常として出やすいドレンプラグから採油されたにもかかわらず、分析結果の全ての分析項目の値が当社推奨の管理基準値を満たしており、新油分析値との比較結果も問題となる値はありませんでした。分析結果特性低下特性低下に係るパラメータの分析結果は良好と判断します。粘度粘度はmm/sと新油値mm/sに対する粘度変化率は-％で、当社推奨の管理限界値である±％以内にあり、良好と判断します。全酸価添加タービン油の全酸価は、油メーカによって初期値が違うため統一した管理基準を設定するのが困難であることから、当社では管理限界値を設定しておらず、新油分析値との比較及び他の分析項目の結果より全酸価の状態判断を行います。その結果、全酸価は.mgKOH/gと新油値.mgKOH/gに比較して若干高くなっていますが、IRチャートに示すように劣化の兆候として現れるカルボン酸などの有機物・有機化合物の発生が確認されていないことから、良好と判断します。酸化安定度酸化安定度はminであり、当社推奨の管理限界値のmin以上であることから良好と判断します。有機物・有機化合物有機物・有機化合物は、IRチャートによる新油分析値との比較の結果、cm-付近に劣化の兆候を示すカルボン酸の吸収が確認されていないことから、良好と判断します。色相はLであり、新油値のL.に比較して大きな変化はないことから、良好と判断します。汚染に係るパラメータの分析結果は良好と判断します。水分はppmであり、当社推奨の管理限界値の以下であることから良好と判断します。汚染粒子数はNAS級であり、当社推奨の管理限界値のNAS級以内であることから良好と判断します。汚染度物重量はmg/mlであり、当社推奨の管理限界値のmg/ml以内であることから良好と判断します。摩耗運転中における潤滑状態は正常であったものと判断します。異常摩耗の早期発見パラメータであるフェログラフィーのIs値がのマイナス乗と当社基準値と比較して良好の範囲にあったことから、潤滑箇所の潤滑状態は正常と判断します。金属濃度SOAP法により金属濃度を測定した結果、潤滑箇所で発生する金属接触によって検出される鉛がppm、銅がppm、外部から混入したと思われる亜鉛がppm、ケイ素がppm検出されました。金属濃度酸溶解法により金属濃度を測定した結果、潤滑箇所で発生する金属接触によって検出される鉄が、鉛が.ppm、銅が、錫が、外部から混入したと思われる亜鉛、カルシウムが、ナトリウムが検出されました。
報告№109-09136 | 分析№109-001160 | 112-002789 | 油の劣化進行は確認されなかったものの、油中の汚染度が高く、増加傾向にあることから、以下の対策を推奨します。対象設備は継続使用可能な状態にあると判断します。但し、将来的な摩耗進行の有無を確認するためにも傾向監視を継続することが有効です。濾過摩耗粒子や異物等がギヤ歯面や軸受軌道面に噛み込むことによる摩耗の進行が懸念されるため、可能であれば濾過を推奨します。定期的な分析今後懸念される凝着摩耗、疲労摩耗の進行を監視するため、定期的に分析を実施することを推奨します。新油との比較による評価を示す粘度、酸価のデータは新油データを基準として評価しています。今回は油名が不明であったため評価できませんでしたが、今後評価する場合は、使用している新油を同時に分析することをご検討下さい。はフェログラフィーおよびSOAP-Tの結果から総合的に判断した結果、継続使用は可能ですが、機器の機能を保持するためにも傾向管理が有用と考えます。フェログラフィー【定量分析：Is値】Is値は異常摩耗の早期発見パラメータのつで、摩耗粒子を定量化するために用います。Is値はの乗とやや高い値でした。フェログラフィー【定性分析：摩耗粒子および摩耗形態観察】分析結果から比較的多く観察された粒子は、以下の通りでした。シビア粒子・潤滑状態がやや厳しい凝着摩耗により発生。金属潤滑部が局部的に油膜切れを起していると考えられます。疲労摩耗粒子・繰返し応力を受けて発生。観察された摩耗粒子の中でもシビア粒子は、将来的な摩耗の進行に繋がる可能性を示唆しているため、傾向監視が必要と思われます。シビア粒子は、凝着摩耗に分類されます。この摩耗粒子は、ギヤ歯面や軸受軌道面で凝着、破断を繰り返し、この過程で生じる移着粒子が成長して摩耗粒子となります。そのため、ギヤ歯面や軸受軌道面では局部的に油膜切れが発生していることを示しています。この状態が継続した場合、摩耗粒子のサイズは徐々に大型化していき、設備の損傷に至る場合がありますので、傾向監視が必要です。Iカップリング発光分光分析【SOAP-T】検出された金属元素から発生箇所を推定すると、以下の通りでした。鉄、鉛、ニッケル・ギヤ、軸受等リン、カルシウム・添加剤バリウム、ナトリウム・外部混入異物計数汚染度は、NAS級以上と、当社推奨の管理限界値を超えていました。摩耗粒子の形態観察およびSOAP-Tの結果から、汚染度が高い要因は摩耗と外部混入異物の影響と思われます。粘度粘度はmm/sとISOVG規格内にありました。水分はppmと当社推奨の管理限界値以下であり、良好でした。酸価は油名が不明であったため、新油データとの比較ができず評価できませんでした。潤滑油および設備の劣化比較と傾向はフェログラフィーおよびSOAP-Tの結果から総合的に判断した結果、前回同様に傾向管理が必要な状態にあると考えられます。フェログラフィー【定量分析：Is値】Is値は前回に比較しての乗から乗に低下しているものの、やや高い値でした。フェログラフィー【定性分析：摩耗粒子および摩耗形態観察】前回同様にシビア粒子が比較的多く観察されました。また、今回は疲労摩耗粒子が比較的多く観察されました。Iカップリング発光分光分析【SOAP-T】前回と比較して鉄がから.ppmに増加していました。計数汚染度は、前回同様にNAS級以上と当社推奨の管理限界値NAS級を超えており、また粒子数も増加傾向にありました。粘度粘度は前回に比較してmm/sからmm/sに低下し、前回同様にISOVG規格内にありました。水分は前回に比較してからppmに減少し、前回同様に当社推奨の管理限界値以下であり、良好でした。酸価は前回に比較して.mgKOH/gから.mgKOH/gに低下していることから、油劣化は進行していないと考えられます。
報告№109-09136 報告№111-00108 | 分析№109-001160 分析№111-000574 | 111-000574 | 潤滑油は継続使用可能な状態にあると判断します。前回同様に粘度、全酸価、IR、RBOTの各データは良好でした。尚、別紙RBOTの減少傾向から油の余寿命を求めた結果、本試料は直近の更油から起算して稼働日数が年月まで使用可能であることが分かります。水分は良好でした。
報告№109-09136 報告№112-00747 | 分析№109-001160 分析№112-003378 | 112-003378_data130410 | 油の劣化は確認されず、汚染度も良好な範囲にあることから、潤滑油は継続使用可能な状態にあると判断します。減速機減速機は継続使用可能な状態にあると判断します。但し、凝着摩耗および疲労摩耗が確認されたことから、将来的な摩耗進行の有無を確認するためにも傾向監視を継続することが有効です。定期的な分析今後懸念される疲労摩耗の進行を監視するため、定期的に分析を実施することを推奨します。バックラッシによる評価トライボ診断では、バックラッシの増加量を分析結果から計算できますので、構造が確認できる図面、ギヤの形式、歯形、モジュール、歯数、歯幅をお知らせ下さい。計算結果をご報告いたします。フェログラフィーおよびSOAP/D-SOAPの結果から総合的に判断した結果、ギヤ歯面および軸受は健全であり、継続使用可能と評価できますが、引続きギヤ歯面および軸受の機能が保持されていることを確認するためにも、潤滑油診断による傾向管理が有用と考えます。フェログラフィー【定量分析：Is値】Is値は異常摩耗の早期発見パラメータのつで、摩耗粒子を定量化するために用います。Is値は前回のの乗から乗に低下し、低い値でした。フェログラフィー【定性分析：摩耗粒子および摩耗形態観察】分析結果から比較的多く観察された粒子は、以下の通りでした。疲労摩耗粒子・繰返し応力を受けて発生。フリクションポリマ・局部的に高圧・高温となる場合に発生。観察された摩耗粒子の中には、約～μmサイズの大型のシビア粒子が観察されました。シビア粒子は、視野に個と少ないことから、直ちに異常ではないものの、将来的な摩耗の進行に繋がる可能性を示唆しているため、傾向監視が必要と思われます。シビア粒子は、凝着摩耗に分類されます。この摩耗粒子は、ギヤ歯面や軌道面で凝着、破断を繰り返し、この過程で生じる移着粒子が成長して摩耗粒子となります。そのため、ギヤ歯面や軌道面では局部的に油膜切れが発生していることを示しています。この状態が継続した場合、摩耗粒子のサイズは徐々に大型化していき、最終的にはギヤおよび軸受の損傷に至る場合があります。Iカップリング発光分光分析【SOAP/D-SOAP】検出された金属元素から発生箇所を推定すると、以下の通りでした。鉄、銅、亜鉛・ギヤ歯面、軸受等リン・添加剤カルシウム、バリウム、アルミニウム、ケイ素、ナトリウム・外部混入異物計数汚染度は、前回に比較してNAS級からNAS級にランク低下し、良好でした。粘度、水分、酸価、IRの各データは、前回同様に良好でした。
報告№109-09249 報告№110-00306 | 分析№109-001747 分析№110-001343 | 110-001343 | 油中金属の分析は、試料油を以上の高温で発光させた光を分光器で分光し、金属固有の波長から元素を特定するとともに、光の強度から濃度を求めるIカップリング発光分光分析法を用います。また摩耗状態は、SOAP法により求めた金属成分と濃度に、フェログラフィー法による早期発見パラメータであるIs値と摩耗粒子分析とを加味し、さらに摩耗粒子の形態により摩擦面で発生している摩耗機構を推定して総合的に判断します。Iカップリング発光分光分析供試のディーゼルエンジン油を分析した結果、検出された金属元素は油中金属元素の結果表に示すように、鉄、鉛、銅、クロム、ニッケル、錫、リン、亜鉛、カルシウム、アルミニウム、ナトリウム、マグネシウムでした。これら検出された金属元素から発生箇所を推定すると、鉄、鉛、銅、クロム、ニッケル、錫・エンジン部品リン、亜鉛、カルシウム・オイル添加剤アルミニウム、ナトリウム、マグネシウム・外部混入異物であると思われます。このうち、機械部品が摩耗したと思われる元素はのグループです。カルシウムなどの析出油中金属濃度を発光分光法による分析で金属濃度のカルシウムがppm検出され、また鉄も.ppm検出されました。エンジンオイル中に検出されるカルシウムは、燃焼ガス中に含まれている硫黄分と反応して微小サイズの硫酸カルシウム、いわゆる石膏が生成されます。この硫酸カルシウムは、モース硬度がとコンロッドやクランクメタルの主成分である錫や鉛の～と同等の硬さで、サイズは数μmから数十μmになることもあります。これらが軸受の油膜に混入した場合は、潤滑面では摩耗形態の中で摩耗速度が最も速い切削摩耗が発生し、メタルは短期間で摩耗することが判明しています。本試料の場合は、この硫酸カルシウム濃度が高く、また鉄も検出されています。さらにメタル主成分の錫が検出されたことから、硫酸カルシウム等が軸受摺動面に噛み込みメタルの摩耗が発生していると推定できます。潤滑油中の固形分としてのカルシウムは、オイルリングやトップリングが正常であれば検出されないものですが、当該機の場合は、オイルリングが摩耗し燃焼室から燃焼ガスや未燃焼ガスが潤滑油中に入り易くなっていると思われます。フェログラフィー摩耗粒子分析結果から観察された粒子は、潤滑状態が正常な場合に発生する摩耗粒子金属接触が厳しく、且つ、摩擦熱が高い場合に発生する黒錆でした。潤滑状態と摩耗形態異常摩耗の早期発見パラメータとして摩耗粒子を定量化して評価するフェログラフィーのIs値は、潤滑状態が厳しいの乗となっていました。これらの結果から、シリンダ、ピストンリング、クランクメタル、カムロールの摺動部は、正常な潤滑状態であるマイルド摩耗とやや厳しい摩耗形態の凝着摩耗が発生していることが分かりました。水分はと当社推奨の管理限界値を超えていました。今後、水分の影響でエンジン内部に錆が発生し、その影響で摩耗が発生する懸念があります。粘度、全塩基価、酸化安定度、有機物・有機化合物の各データは良好でした。潤滑油および対象設備は継続使用可能な状態にあるものの、以下の対策が必要です。更油或いは部分更油による水分濃度の調整水分の影響により金属表面で腐食摩耗が発生し、発生した鉄錆等の粒子が潤滑部に噛み込み摩耗が進行することがありますので、更油或いは部分更油などにより相対的に水分濃度を低くするなどの方法を推奨します。定期的な分析エンジン内部の摩耗の進行を監視するため、定期的に分析を実施し、摩耗の進行状況を確認することを推奨します。分析結果特性低下特性低下に係るパラメータの分析結果は良好と判断します。粘度粘度はmm/sと新油値.mm/sに対する粘度変化率は+％で、当社推奨の管理限界値である±％以内にあり、良好と判断します。全塩基価全塩基価はmgKOH/gであり、当社推奨の管理限界値のmgKOH/g以上にあることから良好と判断します。酸化安定度酸化安定度はminであり、当社推奨の管理限界値のmin以上であることから良好と判断します。有機物・有機化合物有機物・有機化合物は、IRチャートによる新油分析値との比較の結果、cm-付近に劣化の兆候を示すカルボン酸の吸収が確認されていないことから、良好と判断します。色相はD.であり、新油値のLに比較して高い値でした。汚染に係るパラメータの分析結果は、水分は当社推奨の管理限界値を超えていました。水分はであり、当社推奨の管理限界値のを超えていました。汚染粒子数はNAS級以上でした。汚染度物重量はmg/mlでした。摩耗フェログラフィーによる摩耗粒子の観察の結果、潤滑状態が正常な場合に発生する摩耗粒子、金属接触が厳しく、且つ、摩擦熱が高い場合に発生する黒錆が比較的多く観察されました。異常摩耗の早期発見パラメータであるフェログラフィーのIs値がの乗と高く、摩耗粒子の形態観察の結果、潤滑状態が正常な場合に発生する摩耗粒子、金属接触が厳しく、且つ、摩擦熱が高い場合に発生する黒錆が比較的多く観察されました。金属濃度SOAP法により金属濃度を測定した結果、潤滑箇所で発生する金属接触によって検出される鉄がppm、クロムがppm、ニッケルがppm、油の添加剤成分であるリンがppm、亜鉛がppm、カルシウムがppm、外部から混入したと思われるナトリウムがppm検出されました。金属濃度酸溶解法により金属濃度を測定した結果、潤滑箇所で発生する金属接触によって検出される鉄が.ppm、鉛が、銅が、クロムが、錫が、油の添加剤成分であるリンがppm、亜鉛がppm、カルシウムがppm、外部から混入したと思われるアルミニウムが、ナトリウムがppm、マグネシウムが検出されました。
報告№109-09470 報告№109-09470 | 分析№109-002903 分析№109-002903 | 109-002903 | ・摩耗状態SOAP／D－SOAPの結果で比較的多く検出された元素は、鉄および銅であり、また観察された摩耗粒子が異物の噛み込みなどで発生する切削粒子と摩擦面の疲労で発生する疲労摩耗粒子が主体的であることから、本軸受内部で発生している摩耗形態は切削摩耗と疲労摩耗の混在であることが判りました。異常摩耗の早期発見パラメータであるフェログラフィーのIs値は、潤滑状態がやや厳しい値を表すの乗ですが、フレーキングによる摩耗粒子が観察されなかったことから、軸受寿命の指標であるフレーキングは発生していなと判断できます。転がり軸受に切削摩耗が発生している場合、軸受の寿命が分の程度に低下することが知られており、定期的なトライボ診断による状態監視が必要と考えます。また、切削摩耗発生の原因となる混入異物が残留している場合、この異物により切削摩耗が継続して発生する可能性があります。・汚染度計数汚染度はNAS級以上と汚染されていました。汚染度が高い要因は、摩耗粒子と外部混入異物の影響と思われます。・を示す粘度、水分、全酸価、IRの各データは良好でした。結論軸受の摩耗は発生していますが、現在のところ潤滑油および軸受は継続使用可能な状態にあると判断します。今後は、切削摩耗による摩耗の進行を監視するため、定期的に分析を実施することを推奨します。次回分析の時期を理論的に求めたところ、最短で約時間となります。この時間は、油中汚染物が均一になるために必要とする時間であり、この時間を経過すれば、再分析の結果から状態の傾向を確認することが可能となりますので、これを参考に次回分析時期を検討されることを提案します。尚、計数汚染度がNAS級以上と汚染されており、汚染粒子による摩耗の進行が懸念されるため、可能であれば、予防処置として濾過等による汚染状態の改善をはかることを併せて推奨します。
報告№109-09136 | 分析№109-001160 | 113-001570 | 潤滑水は汚染されており、腐食摩耗が発生していました。潤滑水を交換するなどにより潤滑水を清浄にすることを推奨します。尚、電気伝導率は、電気の流れやすさを示す数値で、この値が大きいと金属が腐食しやすくなると考えることができます。今後は、腐食の程度との関係を確認しながら管理目安を検討することを推奨します。今後、腐食の影響が大きく、潤滑水の交換が頻繁に必要になった場合は、水溶性の防錆剤などによる交換周期の延伸化を検討する必要があると思われます。また、本試料油は、機器停止中に点検窓から採取されているため、分析データが低濃度に出ていると推定されます。正確なデータによる診断を行うためにも、今後の採取は、極力運転中もしくは停止直後の油槽中層部から実施されることを推奨します。フェログラフィー摩耗粒子の形態で比較的多く観察された粒子は、腐食により発生したと思われる赤錆でした。これらの摩耗粒子が観察された場合、潤滑部で発生している摩耗形態は、腐食による腐食摩耗であることが分かります。今後、この赤錆が柔らかい樹脂軸受に埋め込まれ、ランナー側で摩耗が発生することが懸念されます。Iカップリング発光分光分析検出された金属元素は、SOAP/D-SOAPの結果表に示すように、鉄、ナトリウムが比較的高い濃度で検出されました。潤滑水の汚染状態前回に比較して、計数汚染度はNAS級からNAS級以上にランク上昇し、汚染されていました。潤滑水の性能潤滑水の性能検査として水道水水質基準が適用できる項目は、有機物、塩化物イオン、アンモニウムイオン、pH、濁度、大腸菌群数で、このうち、アンモニウムイオン、濁度が水道水水質基準を上回っていました。また、水質基準のない硫化物イオン、レジオネラ菌は、測定下限値を下回っており、含まれていないか、含まれていても極微量であることが確認されました。
報告№109-09136 報告№112-00644 | 分析№109-001160 分析№112-002885 | 112-002885 | 分析の結果、潤滑油は継続使用可能な状態にあると判断します。但し、IRの結果、新油のIRスペクトルと一致しない箇所が確認されたことから、以下の対策を推奨します。異種油の混入および油名の確認分析データから新油と一致しないデータが確認されたことから、異種油の混入または油名が違っている可能性があります。油は設備の条件にあった適正な性能のものを使用することが重要であるため、異種油の混入の有無、油名を再確認することを推奨します。粘度、酸価の各データは良好でした。但し、IRの結果、新油のIRスペクトルと一致しない箇所が確認されたことから、異種油の混入または油名の誤りなどが考えられます。油の余寿命は、使用油の使用期間または使用時間が不明であったため、ご依頼の油の余寿命に関する検討は行えませんでした。ただし、今回の結果から酸化防止剤の残存量は%であり、継続使用可能な状態にありました。可能であれば、使用期間、あるいは使用時間の情報をご提供下さい。水分は良好でした。
報告№102-0094 | 分析№102-00774 | ○○102-00774 | は良好と判断します。粘度は良好と判断します。粘度はmm/sと新油値mm/sに比較して、粘度変化率は-％で、当社推奨の管理目安である±％以内にあり、良好と判断します。水分は良好と判断します。水分はppmと当社推奨の管理目安の以下であり、良好と判断します。全酸価は良好と判断します。全酸価は.mgKOH/gと新油値.mgKOH/gに比較して、変化はなく、良好と判断します。IRの結果、良好と判断します。IRの結果、IRチャートに示すように新油に比較して変化はなく、良好と判断します。RBOTの結果、良好と判断します。RBOTはminと当社推奨の管理目安のmin以上であり、良好と判断します。は良好と判断します。計数汚染度は良好と判断します。計数汚染度はNAS級と当社推奨の限界値のNAS級に比較して清浄でした。重量汚染度は良好と判断します。重量汚染度は.mg/mlと当社推奨の管理目安のmg/ml以下であり、良好と判断します。機器の潤滑状態機器の潤滑状態は正常と判断します。SOAPの結果は良好です。SOAPの結果、油の添加剤成分であるリンがppm、バリウムがppm検出されました。D－SOAPの結果は良好です。軸受の摩耗を示す錫は検出されず、良好と判断します。フェログラフィーの結果は良好です。摩耗の過酷度を示すフェログラフィーのIs値が.と低く、且つ、正常な潤滑状態で発生するμm未満のラビング粒子が支配的であることから、軸受の潤滑状態は良好と判断します。
報告№106-0386 報告№106-0386 | 分析№106-02121 分析№106-02121 | 106-02121 | 号ガスエンジン発電機の軸受が損傷し、軸受の取替を実施してヶ月が経過した。トライボ診断を実施し、、汚染状態、潤滑状態を確認することを目的とした。今回の採油は主機停止中にドレンプラグから実施しているため、採油時にL廃油したとしても、廃油系統のドレン付近に沈降している汚染の影響があり、油循環中の採油に比較して油中粒子の沈降の影響で高濃度になっている部分を採油していると考えられます。したがって、油が循環している状態で採油を実施した場合に比較して、分析データが高くなり、異常な状態と判断してしまう可能性があります。以上の想定から今回の分析結果を検討しました。分析の結果、計数汚染度が当社推奨の管理限界値に到達し、重量汚染度が当社推奨の管理限界値を超えていました。摩耗粒子形態観察で異物の噛み込みにより発生する切削粒子、銅合金が多く観察され、D－SOAPで銅、軸受の摩耗を示す錫、亜鉛が検出されたことから、汚染の要因は、軸受メタルとオイルリングの摩耗によるものと考えられました。今後、オイルリングの摩耗により潤滑油を適正にかきあげることが出来なくなるなどの原因で油膜切れを発生させることが懸念されるため、日常点検の際にオイルリングの回転状況を確認するとともに、摩耗が安定しているか、或いは、進行しているかを確認するためにヶ月毎にあと回分析を実施し、オイルリングおよび軸受メタルの摩耗の進行状況を確認されることを推奨します。今回観察された中でも切削摩耗は、異物が混入していない状態に比較して、摩耗進行速度が速く注意が必要です。今後更に摩耗が進行することが懸念されるため、更油等により油槽内を清浄にされることを併せて推奨します。これらのことは、計数汚染度がNAS級と当社推奨の管理限界値に到達し、重量汚染度がmg/mlと当社推奨の管理限界値を超えていたこと異常摩耗の早期発見パラメータであるフェログラフィーのIs値がと良好の範囲にあるものの、摩耗粒子形態観察の結果、異物の噛み込みにより発生する切削粒子、銅合金が多く観察されたことD－SOAPの結果、オイルリングの主成分である銅、軸受の摩耗を示す錫、亜鉛が検出されたこと以上のことから判断しました。尚、今回の分析結果の信頼性は、適正な採油条件に比較してやや低いと思われます。次回採油時には粒子の沈降の影響を極力抑え、油中粒子が均一な分散状態に近い状態で採油が実施できるように、主機運転中、または停止直後に採油を実施されることを推奨します。は良好と判断します。粘度は良好と判断します。粘度はmm/sと新油値mm/sに比較して、粘度変化率は+％で、当社推奨の管理限界値である±％以内にあり、良好と判断します。水分は良好と判断します。水分は.ppmと当社推奨の管理限界値の以下であり、良好と判断します。全酸価は良好と判断します。全酸価は.mgKOH/gと新油値.mgKOH/g以内にあり、良好と判断します。IRの結果、良好と判断します。IRの結果、油劣化の兆候を示すカルボン酸の吸収が確認されていないことから、良好と判断します。計数汚染度は当社推奨の管理限界値に到達し、重量汚染度は当社推奨の管理限界値を超えていました。計数汚染度は当社推奨の管理限界値に到達していました。計数汚染度はNAS級と当社推奨の管理限界値のNAS級に到達していました。重量汚染度は当社推奨の管理限界値を超えていました。重量汚染度はmg/mlと当社推奨の管理限界値のmg/mlを超えていました。機器の潤滑状態摩耗粒子形態観察で異物の噛み込みにより発生する切削粒子、銅合金が多く観察されました。SOAPの結果は良好です。SOAPの結果、亜鉛がppm、外部から混入したケイ素がppm検出されました。軸受の摩耗を示す錫は検出されていないことから、良好と判断します。D－SOAPの結果、軸受の摩耗を示す錫が検出されました。D－SOAPの結果、鉄、鉛が共に、オイルリングの主成分である銅がppm、軸受の摩耗を示す錫がppm、亜鉛が.ppm、アンチモンが、外部から混入したアルミニウムが、カルシウムが、ナトリウムが検出されました。フェログラフィーの結果、異物の噛み込みにより発生する切削粒子、銅合金が多く観察されました。異常摩耗の早期発見パラメータであるフェログラフィーのIs値がと良好の範囲にあるものの、摩耗粒子形態観察の結果、異物の噛み込みにより発生する切削粒子、銅合金が多く観察されました。
報告№109-09136 報告№111-00297 | 分析№109-001160 分析№111-001418 | 111-001418 | 軸受は継続使用可能な状態にあると判断します。但し、疲労摩耗とフレッティング摩耗の進行が懸念されるため、以下の対策が必要です。疲労摩耗とフレッティング摩耗の進行を監視するため、定期的な分析を実施し、摩耗の進行状況を確認することを推奨します。フェログラフィー異常摩耗の早期発見パラメータとして摩耗粒子を定量化して評価するフェログラフィーのIs値は、前回のの乗から変化はなく、潤滑状態が安定していることを示していました。摩耗粒子の形態で比較的多く観察された粒子は、繰返し応力を受けて発生する疲労摩耗粒子、フレッティングにより発生する赤錆でした。これらの摩耗粒子が観察された場合、潤滑部で発生している摩耗形態は、疲労による疲労摩耗と微振動によるフレッティング摩耗であることが分かります。フレッティングは、軸と内輪内面軸受箱と外輪外面軌道輪と転動体の箇所で発生する可能性があります。フレッティング粒子は酸化して硬いため、軸受軌道面に噛み込んだ場合はその傷が疲労剥離の起点となり、疲労摩耗へと進展することが想定されます。Iカップリング発光分光分析供試のギヤ油を分析した結果、検出された金属元素は、SOAPの結果表に示すように、鉄、銅、クロム、アンチモン、ニッケル、錫、リン、亜鉛、カルシウム、アルミニウム、ケイ素、ナトリウムが検出されました。これらの検出された金属元素から発生箇所を推定すると鉄、銅、クロム、アンチモン、ニッケル、錫・ギヤ・軸受等リン・オイル添加剤亜鉛、カルシウム、アルミニウム、ケイ素、ナトリウム・外部混入異物であると思われます。このうち、機械部品が摩耗したと思われる元素はのグループです。前回に比較して計数汚染度はNAS級からNAS級にランク増加しているものの、当社推奨の管理限界値内にあり、良好でした。分析結果は良好と判断します。計数汚染度計数汚染度はNAS級と当社推奨の管理限界値のNAS級以内にあり、良好と判断します。重量汚染度はmg/mlでした。機器の潤滑状態フェログラフィーの結果、繰返し応力を受けて発生する疲労摩耗粒子、フレッティングにより発生する赤錆が比較的多く観察されました。SOAPSOAPの結果、摩耗により発生する鉄、銅、油の添加剤成分であるリンが検出されました。D－SOAPD－SOAPの結果、摩耗により発生する鉄が検出されました。フェログラフィー異常摩耗の早期発見パラメータであるフェログラフィーのIs値がの乗と良好の範囲にあるものの、摩耗粒子の形態観察の結果、繰返し応力を受けて発生する疲労摩耗粒子、フレッティングにより発生する赤錆が比較的多く観察されました。
報告№109-09136 報告№111-00488 | 分析№109-001160 分析№111-002234 | 111-002234_ｄａｔｅ111209 | 計数汚染度は当社推奨の管理限界値に到達していました。フィルタ表面の異物観察で金属片、鉄錆、繊維等が観察されたことから、汚染度が高い要因は、サンプルを採油した軸受給排油管内に蓄積していた異物と思われます｡粘度、水分、酸価、IRの各データは良好でした。IRの結果、酸化防止剤の残存量や酸価に伴って発生するカルボン酸の吸収がみられないことから良好と判断します。潤滑油は継続使用可能な状態にあると判断します。但し、油中の汚染度が高いことから、以下の対策を推奨します。濾過油中の汚染度が高いことから、今後観察された異物等が軸受摺動面に噛み込み摩耗が進行することが懸念されるため、濾過を推奨します。最適な採油方法本試料油は、機器停止中に採油されています。機器が停止している状態では、別紙油粒子の沈降の影響に示すように油槽内で撹拌がなくなり固形物が沈降します。今後の採油は、極力運転中もしくは停止直後の油槽中層部から実施されることを推奨します。
報告№104-0378 報告№105-4514 | 分析№104-02669 分析№105-00510 | 105-00510 | 分析の結果、揚炭機シリンダ、ポンプ摺動部では厳しい金属接触が発生していることが分かりました。今後、更に摩耗が進行することが懸念されるため、定期的に分析を実施し、摩耗の進行状況を確認されることを推奨します。尚、前回から今回まで分析データの推移から次回の採油周期はヶ月程度が望ましいと考えます。また、油の添加剤成分の析出により発生したスラッジも確認されました。このスラッジは粘着性があり、バルブ類の動作障害の原因になるため除去する必要があります。除去方法は、当社製清浄分散剤TS－の投与と濾過を実施されることを併せて推奨します。これらのことは、計数汚染度がNAS級と当社推奨の管理限界値に到達し、重量汚染度がmg/mlと当社推奨の管理限界値を超えていたこと異常摩耗の早期発見パラメータであるフェログラフィーのIs値がの乗とやや高く、摩耗粒子形態観察の結果、金属接触が厳しい場合に発生するシビア粒子、外部から混入したと思われる砂が観察されたことD－SOAPの結果、油の添加剤成分である亜鉛がppm検出されたこと以上ことから判断しました。
報告№105-0410 報告№105-0410 | 分析№105-02693 分析№105-02693 | 105-02693 | 分析の結果、全てのデータが良好であることから、本試料油は継続使用可能であり、軸受の潤滑状態も正常と判断します。この油は継続使用可能と判断します。粘度は良好と判断します。粘度はmm/sと管理限界値以内にあり、良好と判断します。水分は良好と判断します。水分は.ppmと管理限界値の以下にあり、良好と判断します。全酸価は良好と判断します。全酸価は.mgKOH/gと新油データの以内にあり、良好と判断します。IRは良好と判断します。IRの結果、油劣化の兆候を示すカルボン酸の吸収が確認されていないことから、継続使用可能な状態にあると考えられます。計数汚染度、重量汚染度、共に良好と判断します。計数汚染度は良好と判断します。計数汚染度はNAS級と当社推奨の管理限界値のNAS級以内にあり良好と判断します。重量汚染度は良好と判断します。重量汚染度は.mg/mlと当社推奨の管理限界値のmg/ml以内にあり良好と判断します。機器の潤滑状態フェログラフィーの結果、異常摩耗の早期発見パラメータであるIs値が.と良好の範囲にあり、潤滑状態は良好と判断します。SOAPは良好と判断します。SOAPの結果、摩耗により発生する鉄および錫が検出されていないことから良好と判断します。尚、油の添加剤成分であるリンが検出されました。D－SOAPは良好と判断します。D－SOAPの結果、摩耗により発生する鉄および錫が検出されていないことから良好と判断します。フェログラフィーの結果、継続使用可能な状態にあると判断します。フェログラフィーの結果、異常摩耗の早期発見パラメータであるIs値が.と良好の範囲にあることから、継続使用可能な状態にあると判断します。
報告№106-6102 報告№106-0508 | 分析№106-02223 分析№106-02914 | 106-02914 | 分析の結果、軸受摺動面および銅を使用した箇所の摩耗が発生し、その摩耗形態は、異物の噛み込みにより発生する切削摩耗と油膜切れにより発生する凝着摩耗であることが確認されました。観察された摩耗形態の中でも切削摩耗は異物が混入していない状態に比較して、摩耗進行速度が速く注意が必要です。また、銅を使用した箇所が仮にオイルリングであった場合、その動きが悪く、油の供給量が減少し、油膜切れが発生する可能性がありますので、オイルリングの動作状況を確認することを推奨します。また、ヶ月後に再度分析を実施し、摩耗の進行状況を確認されることを併せて推奨します。これらのことは、異常摩耗の早期発見パラメータであるフェログラフィーのIs値はの乗とやや高く、摩耗粒子形態観察の結果、異物の噛み込みにより発生する切削粒子、金属接触が厳しい場合に発生するシビア粒子、銅合金が観察されたことD－SOAPの結果、銅がppm、錫がppm検出されたこと以上のことから判断しました。尚、軸受の使用限界を推定するため、軸受の直径及び幅、油量、回転数、軸受メタルの種類をお知らせ下さい。
報告№109-09136 報告№113-00468 | 分析№109-001160 分析№113-001913 | 113-001913_date140218 | 対象設備は継続使用可能な状態にあると判断します。但し、潤滑油は水分が高く、また、摩耗促進の要因となる固形のカルシウム化合物が非常に高い値で検出されたことから以下の対策を推奨します。対策至急更油油中の水分の影響により金属表面で腐食摩耗が発生し、発生した鉄錆等の粒子が潤滑部に噛み込み摩耗が進行する懸念があります。また、固形のカルシウム化合物が非常に高い濃度で検出されたため、この化合物がコンロッドメタルやクランクメタルの摩耗を促進させる可能性があることから、至急更油を推奨します。次回点検でピストンリング、シリンダライナの点検カルシウム化合物発生の原因は、ピストンリングやシリンダライナの摩耗によって燃焼ガスのシール性が低下し、燃焼ガス中の硫黄分と油中のカルシウム添加剤が中和反応するためと考えられます。そのため、次回点検ではピストンリングおよびシリンダライナの摩耗状態の点検を推奨します。定期的な分析今後懸念される摩耗の進行を監視するため、定期的に分析を実施することを推奨します。診断結果水分は当社推奨の管理限界値を超えていました。粘度前回に比較して今回の粘度は、mm/sからmm/sに上昇していました。新油値mm/sに比較して、粘度変化率は-.％で、当社推奨の管理限界値である±％以内であり、良好と判断します。水分前回に比較して今回の水分は、ppmからppmに増加し、当社推奨の管理限界値のを超えていました。今後、水分の影響でエンジン内部に錆が発生し、その影響で摩耗が発生する懸念があります。酸価・塩基価・IR潤滑油の酸化劣化は、酸価、塩基価、IRの結果から総合的に判断します。前回に比較して今回の酸価は、mgKOH/gからmgKOH/gに上昇していました。塩基価は前回に比較してmgKOH/gから.mgKOH/gと、当社推奨の管理限界値mgKOH/g以上にあるものの、大きく低下していました。IRの結果で酸化劣化の兆候を示すカルボン酸の吸収が確認されていないことから、現状は酸化劣化していないと判断しますが、今後の劣化進行が懸念されます。計数汚染度前回同様に今回の計数汚染度は、NAS級を上回っており、汚染されていました。重量汚染度前回に比較して今回の重量汚染度は、.mg/mlから.mg/mlに増加していました。光学顕微鏡写真重量汚染度で濾過したフィルタ表面上の夾雑物を光学顕微鏡で観察した結果、鉄錆、砂等が観察されました。粒度分布粒度分布は、.～.μmの範囲にあり、.μmにピークが確認されました。μm以下の粒子が多いことから、燃焼して発生したすす等であることが分かります。総合的に判断した結果、は許容範囲内にあり、機器は継続使用可能と判定しますが、摺動部の摩耗が認められたため、定期的に潤滑油分析を実施し、摩耗推移を監視することが有用と考えます。フェログラフィー【異常摩耗指数：Is値】Is値は異常摩耗の早期発見パラメータのつで、摩耗程度を定量化するために用います。今回のIs値はの乗と、やや高い値でした。また、前回に比較してIs値の上昇が確認されたことから、Is値の上昇傾向および限界値到達予測を表に示しました。Is値が限界値に達するのは年月と推定されました。フェログラフィー【定性分析：摩耗粒子の形態観察】観察された代表的な粒子は、以下の通りでした。正常な摩耗粒子・潤滑状態が正常なマイルド摩耗により発生。シビア粒子・潤滑状態がやや厳しい凝着摩耗により発生。極微小領域で油膜切れが発生したことを示します。観察された摩耗粒子の中でもシビア粒子は、摩擦面が将来的に異常摩耗へ進展する可能性を示唆しているため、傾向監視が有用と思われます。詳細は、別紙傾向監視が必要な摩耗粒子をご覧ください。Iカップリング発光分光分析【SOAP-T】検出された金属元素と、想定される発生箇所は、以下の通りです。鉄、鉛、銅、クロム、アンチモン、錫・エンジン部品リン、亜鉛、カルシウム、モリブデン・添加剤バリウム、アルミニウム、ケイ素、ナトリウム、マグネシウム・外部混入異物コンロッドメタル、クランクメタルの摩耗SOAP-Tで錫がppm、鉛が.ppm、銅が検出されたことから、コンロッドメタル、クランクメタルが摩耗していると推定されます。現時点では低濃度であることから継続使用可能と判断しますが、今後、摩耗が進行し異常摩耗に進展することを防止するため、摩耗推移の監視が有用です。詳細は、別紙コンロッドメタル・クランクメタルの摩耗をご覧ください。固形カルシウム化合物の生成SOAP-Tでカルシウムがppm検出されました。この固形カルシウムは、潤滑油に混入した燃焼ガス中の酸成分がカルシウム添加剤と中和反応して生成される比較的硬い化合物のため、摺動面に噛み込み、切削摩耗が進行することが懸念されます。詳細は、別紙固形カルシウム化合物の生成をご覧ください。
報告№108-0227 報告№110-00105 | 分析№108-01664 分析№110-000409 | 110-000409 | D－SOAPの結果、潤滑油中からは鉄が検出されました。検出された金属は、粒子の観察結果から繰返し応力を受けて発生する疲労摩耗粒子でした。これらのことから、潤滑部では疲労摩耗が発生していることが分かりました。本軸受は、転がり軸受寿命の指標としている摩耗粒子が観察されず、フレーキングの発生はないと考えられますが、疲労摩耗の発生が確認されているため、今後さらに進行することが懸念されました。・汚染度計数汚染度はNAS級と良好でした。結論軸受は継続使用可能な状態にあるものの、以下の対策が必要です。本機は、回転数が毎分rpmと極めて低速であることから、疲労摩耗が発生している要因は、良好な油膜の形成が難しいためと思われます。潤滑状態が厳しくても、回転数が低速であることから、潤滑状態の急変はないと思われますが定期的な分析による監視が必要と判断します。次回分析の時期を理論的に求めたところ、最短で約時間となります。この時間は、油中汚染物が均一になるために必要とする時間であり、この時間を経過すれば、再分析の結果から状態の傾向を確認することが可能となりますので、これを参考に次回分析時期を検討されることを提案します。計数汚染度は良好でした。計数汚染度計数汚染度はNAS級と当社推奨の管理限界値のNAS級以内にあり、良好でした。重量汚染度はmg/mlでした。機器の潤滑状態フェログラフィーの結果、繰返し応力を受けて発生する疲労摩耗粒子が比較的多く観察されました。SOAPSOAPの結果、油の添加剤成分であるリンが検出されました。摩耗により発生する鉄が検出されていないことから、良好と判断します。D－SOAPD－SOAPの結果、摩耗により発生する鉄が検出されました。フェログラフィーフェログラフィーの結果、異常摩耗の早期発見パラメータであるIs値がの乗と良好の範囲にあるものの、摩耗粒子の形態観察の結果、繰返し応力を受けて発生する疲労摩耗粒子が比較的多く観察されました。
報告№109-0029 報告№109-0029 | 分析№109-00142 分析№109-00142 | 109-00142 | 分析の結果、前回に比較して計数汚染度がNAS級からNAS級にランク増加していることが分かりました。摩耗粒子の形態観察で疲労摩耗粒子が多く観察され、D－SOAPの鉄濃度が増加していたことから、摩耗の進行が確認されました。今後さらに摩耗が進行し、転がり軸受の寿命の指標となるフレーキングに進展することが懸念されるため、定期的に分析を実施し、摩耗の進行状況を確認されることを推奨します。計数汚染度はやや高い値となっています。計数汚染度はやや高い値となっています。計数汚染度はNAS級と当社推奨の管理限界値のNAS級以内にあるものの、やや高い値となっています。重量汚染度はmg/mlとなっています。重量汚染度はmg/mlとなっています。機器の潤滑状態フェログラフィーの結果、疲労摩耗粒子が多く観察されています。SOAPの結果、鉄が検出されています。SOAPの結果、摩耗により発生する鉄、油の添加剤成分であるリン、亜鉛が検出されています。D－SOAPの結果、鉄が検出されています。D－SOAPの結果、摩耗により発生する鉄が検出されています。フェログラフィーの結果、疲労摩耗粒子が多く観察されています。フェログラフィーの結果、異常摩耗の早期発見パラメータであるIs値が-.と良好の範囲にあるものの、摩耗粒子の形態観察の結果、疲労摩耗粒子が多く観察されています。
報告№109-09094 報告№112-00124 | 分析№109-000916 分析№112-000501 | 112-000501_date121122 | グリースは継続使用可能な状態にあると判断します。グリースの物理的性状は良好と判断します。≪状態監視とパラメータ≫分析の目的および各分析のパラメータは以下の通りです。特性低下目的：グリースの分析結果から、グリースの物理的性状や劣化傾向などを確認する。酸価JISK赤外線吸収スペクトルJISKちょう度JISK滴点JISK摩耗目的：グリース中の摩耗粒子を分析する事により、回転・摺動部の潤滑状態、摩耗劣化の程度、余寿命などを解析する。摩耗診断電子顕微鏡観察JISKX線マイクロアナリシス油中金属濃度JISK≪分析結果≫特性低下酸価：良好酸価mgKOH/gは管理基本値のmgKOH/g以内にあることから、問題は無いと判断します。赤外線吸収スペクトル：良好ちょう度：良好ちょう度値はと○○管理限界値であるから以内に留まっています。滴点：良好滴点はと管理基本値のに比較し大きな変化はないことから、問題は無いと判断します。摩耗摩耗診断電子顕微鏡観察・X線マイクロアナリシス：今回は実施していません。油中金属濃度：今回は実施していません。
報告№109-09136 報告№113-00684 | 分析№109-001160 分析№113-002946 | 113-002946 | 対象設備は継続使用可能と判断しますが、潤滑油の粘度が大きく低下していたため更油が必要と判断します。粘度低下の原因として考えられるのは、一般に、使用油を間違えた。軽油などの燃料油の未燃焼分がピストンリングなどから潤滑油に混合し粘度が低下する。シリンダ内の燃焼時の熱により熱分解する、といった内容が挙げられます。本試料油で～のいずれに該当するかを分析データから推定した結果、熱分解した場合は酸価が著しく上昇する傾向にあるが、本試料油の場合は酸価がそれほど上昇していないことからに該当する可能性は極めて低いと考えられました。また、については、分析データと比較する新油のデータが無いため推定するのは困難でした。尚、軽油などの燃料油が潤滑油に混合した場合は、潤滑油の引火点が下がる傾向を示すため、今回、新油カタログ値からに低下していることから、粘度低下の要因はまたはと考えられます。以上の結果から、本試料油は粘度が低下していることと、水分濃度が高いことから更油する必要があると判断します。対策更油粘度低下が確認されており、潤滑部で油膜切れなどによる摩耗の発生が懸念されます。また、水分が高いことから金属表面で腐食摩耗が発生し、発生した鉄錆等の粒子が潤滑部に噛み込み摩耗が進行することも懸念されます。これらの予防処置として更油を推奨します。定期的な分析今後の摩耗推移を監視するため、定期的な分析実施を推奨します。異常摩耗の早期発見のパラメータであるIs値は、レベルと、やや高い値でした。また、潤滑部の摩耗が認められたため、定期的に潤滑油分析を実施し、摩耗推移を監視することが有用と考えます。コンロッドメタル、クランクメタルの摩耗SOAP/D-SOAPでメタルの主成分である錫、ニッケル、鉛が検出されたことから、コンロッドメタル、クランクメタルが局所的に摩耗していると推定されました。検出されたメタル成分は現時点では低濃度であることから継続使用に支障がない範囲であると判断しますが、今後、摩耗が進行し異常摩耗に進展することを防止するため、傾向分析による摩耗推移の監視が有用です。詳細は、別紙コンロッドメタル・クランクメタルの摩耗をご覧ください。計数汚染度はNAS級とやや汚染されていました。粒度分布の中心粒径が.μmと極めて小径であることから、燃焼時に発生したすすが汚染物の主体であると推定されます。酸価、IRの各データは良好です。粘度粘度は、mm/sと新油値のmm/sに比較して粘度変化率が-.％となっており、当社推奨の管理限界値である±％を超えていました。ディーゼルエンジンオイルの粘度低下は、別紙エンジンオイルの粘度低下メカニズムを御覧下さい。水分はppmと当社推奨の管理限界値を超えていました。今後、水分の影響でエンジン内部に錆が発生し、その影響で摩耗が発生する懸念があります。塩基価はmgKOH/gでした。当社に新油値がないことから、新油カタログ値mgKOH/gと比較したところ、大きな変化はないことから良好と判断します。但し、正確なデータによる診断をするためには新油との比較評価が重要です。引火点引火点はでした。当社に新油値がないことから、新油カタログ値に比較して、低下していました。
報告№108-0387 報告№109-09088 | 分析№108-02609 分析№109-000759 | 109-000759 | 軸受の潤滑状態および初期試験を実施し、前回データと照合した結果、油中摩耗粒子の減少が確認されています。油中の粒子濃度は、油膜破断による発生や、油槽内などでの沈降が均衡したところで一定、いわゆる平衡状態になりますが、このバランスが崩れると増加する場合と減少する場合とに分かれます。本軸受では、油中の粒子が減少する要因となるフィルタ類は設置されておらず、濾過による減少は考えられませんので、油中の摩耗粒子が減少したのは、摩耗粒子がほとんど発生せず、油槽内部での沈降があったためと考えられます。以上のことから、本軸受は摩耗の進行がなく、潤滑状態は安定した状態にあったものと判断します。これらのことは、前回に比較して、計数汚染度はランク減少し、SOAP／D-SOAPの鉄および錫濃度に変化がないこと異常摩耗の早期発見パラメータであるフェログラフィーのIs値がのマイナス乗と良好の範囲にあること以上のことから判断しています。潤滑油の基本特性潤滑油の基本特性は、良好の範囲にあることから、本試料油は継続使用可能と判断します。
報告№103-8058 | 分析№103-01144 | 103-01144 | 精点Aを実施した結果、軸受摺動面で厳しい金属接触が発生していることが確認されました。直ちに異常ではないものの、ヶ月後に精点Bを実施し、摩耗の進行状況を確認されることを推奨します。これらのことは、異常摩耗の早期発見パラメータであるフェログラフィーのIs値が、と良好の範囲にあるものの、摩耗粒子の形態観察の結果、金属表面の微小突起、異物の噛み込みにより発生する切削粒子、金属接触が厳しい場合に発生するシビア粒子、金属接触が厳しく、且つ、摩擦熱が高い場合に発生する球状粒子、黒錆、外部から混入した異物が見られたことから判断しました。
報告№109-09136 報告№112-00660 | 分析№109-001160 分析№112-003047 | 112-003047 | 潤滑油の劣化は確認されず、汚染度は良好な範囲にあることから、継続使用可能な状態にあると判断します。軸受微振動により発生するフレッティング摩耗が見られました。フレッティングにより発生した赤錆は、μm以下の微小な粒子が支配的であり、直ちに影響はないことから、摩耗は正常と判断できます。以上より、軸受は継続使用可能な状態にあると判断します。定期的な分析および分析周期の検討定期的に分析を実施することにより、データの微小な変化から異常の兆候を早期に発見することが可能となります。今後、寿命予測を行うには、今回データを含め少なくとも回の分析データが必要となります。当該機は、年間稼働率が低いことから、採油の機会を検討するのは難しいところがありますが、あと最低でも回分析を実施し、寿命予測を行うと共に分析周期を検討することを推奨します。軸受の摩耗状態フェログラフィーおよびSOAP-Tのデータから総合的に解析した結果、軸受は健全であり、継続使用可能と評価できますが、引続き軸受の機能が保持されていることを確認するためにも、潤滑油診断による傾向管理が有用と考えます。フェログラフィー【定量分析：Is値】Is値は異常摩耗の早期発見パラメータのつで、摩耗程度を定量化するために用います。今回のIs値はの乗と低い値でした。フェログラフィー【定性分析：摩耗粒子および摩耗形態観察】分析結果から比較的多く観察された摩耗粒子は、以下の通りでした。赤錆・フレッティングにより発生。フリクションポリマ・局部的に高圧・高温となる場合に発生。観察された摩耗粒子の中でも赤錆は、将来的な摩耗の進行に繋がる可能性を示唆しているため、傾向監視が必要と思われます。フレッティングの発生要因は、鉄系材料が接合および勘合されたりする部分から発生します。フレッティングによる赤錆が少量発生しても直ちに異常ではありませんが、場合によっては、発生した赤錆が軸受摺動面に噛み込み、摩耗を進行させる場合があります。Iカップリング発光分光分析【SOAP-T】検出された金属元素から、摩耗粒子の発生箇所は、以下のように推定できました。鉄、鉛、錫・軸受等カルシウム、ナトリウム・外部混入異物軸受の摩耗SOAP-Tで錫が検出されたことから、軸受の摩耗が発生していると推定されました。分析結果から軸受メタルの摩耗深さをSOAP-Tの結果で得られている錫濃度と油量Lから計算しました。当社の経験からメタル面積の約分の程度が摩耗したと仮定しました。当社の知見、および今回検出された錫濃度等の情報から軸受の摩耗深さを計算した結果、軸受表面の平均的な摩耗深さは.μmとなり、メタルの表面粗さを軸受表面の一般的な粗さであるμmと仮定すると、摩耗は軽微であり、継続使用可能な状態にあると推定されます。は良好と判断します。計数汚染度計数汚染度は、NAS級と当社推奨の管理限界値NAS級以下であり、良好と判断します。重量汚染度は、.mg/mlと当社推奨の管理限界値mg/ml以下であり、良好と判断します。光学顕微鏡写真供試油を濾過したフィルタ表面上の夾雑物を光学顕微鏡で観察した結果、鉄錆、砂等が観察されました。は良好と判断します。粘度新油に対する粘度変化率は-％でした。これは、当社推奨の管理限界値である±％以内であり、良好と判断します。水分は、ppmと当社推奨の管理限界値の以下であり、良好と判断します。酸価は、.mgKOH/gと新油値.mgKOH/gに比較して高いものの、IRで油劣化の兆候を示すカルボン酸の吸収ピークが確認されていないことから、良好と判断します。IRIRチャートの結果、新油と使用油のスペクトルパターンはほぼ一致し、また、油劣化の兆候を示すカルボン酸の吸収ピークが確認されていないことから、良好と判断します。
報告№109-09143 報告№109-09143 | 分析№109-001185 分析№109-001185 | 109-001185 | 分析の結果、摩耗粒子診断で異常摩耗の早期発見パラメータであるIs値がの乗とやや高く、発生している摩耗形態に注意が必要な形態が確認されました。摩耗粒子の形態観察で観察された粒子は、フレッティングにより発生した赤錆が観察されました。フレッティングは、軸と内輪内面軸受箱と外輪外面軌道輪と転動体の箇所で発生する可能性があります。フレッティングにより発生した赤錆は酸化して硬いため、軸受軌道面に噛み込んだ場合はその傷が疲労剥離の起点となり、フレーキングへと進展することが想定されます。そのため、定期的に分析を実施し、摩耗の進行状況を確認することを推奨します。傾向監視を行うための採油周期を理論的に求めたところ、回転数が毎分回転と仮定すると最短で約時間となります。この時間は、油中汚染物が均一になるために必要とする時間であり、この時間を経過すれば、再分析の結果から状態の傾向を確認することが可能となりますので、このことを参考に次回分析時期を決定することを推奨します。これらのことは、異常摩耗の早期発見パラメータであるフェログラフィーのIs値がの乗とやや高く、ベアリング軌道面から発生した摩耗粒子はマイルドな状態で発生した摩耗粒子、フレッティングにより発生する赤錆が観察されたこと鉄濃度から計算したフレーキングの発生面積が内輪軌道面の面積の凡そ.％であること以上のことから判断しています。
報告№103-8102 | 分析№103-02190 | 103-02190 | 本試験は、分解点検後に試運転を行い、試運転後の状況を確認するために分析を実施しました。精点Bを実施した結果、軸受摺動面ではアブレッシブ摩耗が支配的であることが確認されました。この切削摩耗は摩耗速度速いため、早急に濾過を実施すると共に、ヶ月以内に再度精点Bを実施し、摩耗の進行状況を確認されることを推奨します。これらのことは、計数汚染度がNAS級とやや高く、粒子分布を詳細に見ると～μmの大型の粒子が多いこと光学顕微鏡写真に示すように、μmサイズの非鉄系の金属粒子が見られたことフェログラフィーの結果、異物の噛み込みにより発生した大型の切削粒子が確認されたこと以上のことから判断しました。
報告№108-5029 報告№108-0193 | 分析№108-00963 分析№108-01393 | 108-01393 | 混水リレーが働き警報が出たため、検知器を引き抜いて清掃を行い再度運転を開始したところ、警報が鳴らなかった。油をドレンして水の混入を確認したが目視では確認されず警報も止まったため誤作動と判断した。ここ年間オンロードの回数が過剰であり、サーボモータの動作も悪い。、汚染度、潤滑状態を確認する。臨時分析・濾過前の試料油を分析した結果、前回に比較して計数汚染度がNAS級からNAS級にランク増加し、D－SOAPの鉄濃度もからに増加していました。異常摩耗の早期発見パラメータであるフェログラフィーのIs値はの乗から乗に桁上昇し、摩耗粒子には金属接触が厳しく、且つ、摩擦熱が高い場合に発生する黒錆、外部から混入したと思われる砂が多く観察されました。以上のことから、サーボシリンダ内壁およびポンプ内部では厳しい金属接触が発生していると推定されます。オンロードの回数が過剰になる要因として、リリーフ弁の弁体表面の摩耗など電磁弁類でギャップが増加していることが推定されました。これは、流体が弁体の狭いギャップを速い流速で通過するときなどに油中汚染物が弁体表面に衝突するなどして発生する、いわゆる切削摩耗で発生することが考えられます。この場合のアブレシブ摩耗は、正常摩耗より摩耗速度が桁～桁速いことが知られており、また、現状の汚染度NAS級は、良好の範囲にあるものの電磁弁の不動作障害が出始めてもおかしくない汚染度であるため、集油槽に濾過機を設置して濾過をするなど、汚染度を清浄にすることが必要です。
報告№109-09136 報告№112-00253 | 分析№109-001160 分析№112-001000 | 112-001000 | 潤滑油は継続使用可能な状態にあると判断します。粘度、全酸価、IR、RBOTの各データは良好でした。油の余寿命は、使用油の使用期間または使用時間が不明であったため、ご依頼の油の余寿命に関する検討は行えませんでした。ただし、今回の結果がmin、新油値がminであることから、使用期間を仮にヶ月間と仮定すれば余寿命は十二分にあると言えます。可能であれば、使用期間、あるいは使用時間の情報をご提供下さい。水分は良好でした。
報告№103-0021 報告№103-0021 | 分析№103-00260 分析№103-00260 | 103-00260 | ころがり軸受の余寿命を推定する場合、一般には、転動体と軌道面とのころがり接触面で発生する、ころがり疲れによる疲労剥離の有無が問題となる。転がり疲れが始まる第一段階では、ころがり疲れにより剥離した転動体や軌道面の摩耗粒子は、非常に薄く、また、円形をしており特徴的な形態をしている。ころがり疲れの初期段階では、μm未満の疲労摩耗粒子が発生するが、これらの摩耗粒子の摩耗痕に繰り返しころがり荷重が加わると、第二段階では、摩耗痕は次第に大きくなり、数十μmの摩耗粒子の発生が見られるようになってくる。そして、更にころがり疲れが進むと、摩耗痕からき裂が発生し、そのき裂が伝幡して、大型の摩耗粒子発生につながって行くと考えられている。このようなプロセスで潤滑油中に摩耗粒子が発生するので、潤滑油中の粒子数をサイズ毎に計数し、粒子分布から摩耗のどの段階にあるかを知ることができる。当社が実施したこれまでの実験と研究成果から、ころがり軸受の損傷はIs値がの乗以上であることが判っており、又、使用限界もの乗未満であれば実用上問題のないことも分かっているが、本試料油のIs値はの乗と正常な範囲にあり、また、汚染度も～μmサイズの粒径がNAS級であり、他のサイズがNAS級以下の清浄度であることが分かった。これらの事から、本試料は十分に継続使用可能な潤滑状態にあると判断できた。この油は継続使用可能な状態にあると判断します。粘度は良好と判断します。粘度はmm/sと新油値mm/sに比較して、粘度変化率は+.％で、管理限界値である％以内にあり、良好と判断します。水分は良好と判断します。水分は.ppmと管理限界値の以下であり、良好と判断します。全酸価は良好と判断します。全酸価は.mgKOH/gと新油値.mgKOH/gに比較して若干高い値を示しているものの、変化量は少なく良好と判断します。IRは良好と判断します。IRはチャートに示すように新油に比較して変化はなく、良好と判断します。計数汚染度、重量汚染度、共に良好と判断します。計数汚染度は良好と判断します。計数汚染度はNAS級と当社推奨の管理限界値のNAS級以内にあり、良好と判断します。重量汚染度は良好と判断します。重量汚染度はmg/mlと良好な状態にあると判断します。機器の潤滑状態油中摩耗粒子によるトライボ診断の結果、ころがり軸受軌道面に若干損傷が発生していますが、継続使用可能な状態にあると判断します。SOAPは良好と判断します。SOAPの結果、軸受軌道面などの摩耗により発生する鉄、保持器の摩耗により発生する銅が検出されていないことから良好と判断します。尚、油の添加剤成分であるリン、ケイ素が検出されました。D－SOAPの結果、鉄、銅が検出されました。D－SOAPの結果、軸受軌道面などの摩耗により発生した鉄、保持器の摩耗により発生した銅が検出されました。フェログラフィーの結果、ころがり軸受軌道面に若干損傷が発生していますが、継続使用可能な状態にあると判断します。油中摩耗粒子によるトライボ診断の結果、前回に比較して、異常摩耗の早期発見パラメータであるフェログラフィーのIs値がの乗と変化がないこと、及び、摩耗粒子の形体観察の結果、確認された摩耗粒子が接触状態がマイルドな状態で発生した摩耗粒子が支配的であることから、ころがり軸受軌道面に若干損傷が発生していますが、継続使用可能な状態にあると判断します。
報告№106-0033 | 分析№106-00158 | 106-00158 | 濾過前の試料油を分析した結果、計数汚染度が前回のNAS級からNAS級にランク上昇し、やや不良領域にありました。異常摩耗の早期発見パラメータであるフェログラフィーのIs値がの乗とやや不良領域にあり、摩耗粒子形態観察で金属接触が厳しい場合に発生するシビア粒子、摩擦熱が高い場合に発生する黒錆が多く観察されました。D－SOAPの結果、前回に比較して鉄がからに上昇していました。主にサーボシリンダ内壁やポンプ内部で摩耗が進行している可能性が考えられます。このまま摩耗が進行し汚染度が上昇した場合、バルブ類の動作障害やフィルタの目詰まり等が発生することが懸念されます。これらの障害発生に対する弊害を勘案の上、濾過を実施されることを推奨します。又、濾過後に汚染度を確認されることを併せて推奨します。
報告№109-09255 報告№109-09255 | 分析№109-001926 分析№109-001926 | 109-001926 | 結論運転再開後、今回の分析項目に計数汚染度、油中金属濃度を追加して、再度分析を実施し、摩耗および油劣化の進行状況を確認されることを推奨します。特性低下分析結果は、全項目が良好の範囲にありました。したがって、油の特性低下は認められず良好と判断します。粘度粘度はmm/sと新油値.mm/sに対する粘度変化率が-％でした。粘度変化率の推奨管理限界値は、±％以内となっていますが、今回の結果はこの範囲内にあることから、良好と判断します。全酸価全酸価は.mgKOH/gと新油値以内にあり、良好と判断します。酸化安定度酸化安定度は、新油値と比較して十分に残存していることが必要ですが、今回の残存率は新油の.％となっており、当社推奨の管理限界値の％以上であったことから、良好と判断します。汚染水分による汚染は確認されず、良好と判断します。水分濃度水分濃度は、当社推奨の管理限界値の以下のppmであり、良好と判断します。摩耗摩耗粒子の結果、異物の噛み込みなどで発生する切削粒子、金属接触が厳しい場合に発生するシビア粒子、局部的に高圧・高温となる場合に発生するフリクションポリマ、外部から混入したと思われる樹脂等が比較的多く観察されました。異常摩耗の早期発見パラメータであるフェログラフィーのIs値がの乗とやや高く、摩耗粒子の形態観察の結果、異物の噛み込みなどで発生する切削粒子、金属接触が厳しい場合に発生するシビア粒子、局部的に高圧・高温となる場合に発生するフリクションポリマ、外部から混入したと思われる樹脂等が比較的多く観察されました。
報告№107-6000 報告№107-6003 | 分析№107-00010 分析№107-00027 | 107-00027 | 前回の分析結果で、サーボシリンダ内壁やポンプ内部の摩耗が確認された。精点Bを実施し、汚染状態を確認する。今回の採油のように、主機停止中に採油を行う場合、時間の経過と共に沈降する油中粒子の挙動と、沈降により低濃度になる採油位置も検討する必要があります。今回は、主機停止から日後、採油時の油温はで、油面から約mm下の位置から採油していますが、この条件から、油中の粒子の沈降状況を推定するとμm以上の多くの粒子は採油時には既に沈降していることがわかり、今回の分析は異常の有無についてμm以下の粒子を対象にして摩耗進行を判断する必要がありました。精点Bを実施した結果、前回に比較して、油中粒子数が減少していましたが、これは採油までに日間経過したことによる油中粒子の沈降の影響と思われ、この結果からは潤滑状態の良否を判定することが困難でした。今回のように、採油を停止中に実施する場合、循環中の採油に比較して油中の粒子数が低くなる可能性があります。次回採油時には粒子の沈降の影響を極力抑え、油中粒子が均一な分散状態に近い状態で採油が実施できるように、主機運転中、または停止直後に採油を実施することを推奨します。これらのことは、前回に比較して、計数汚染度はランク減少したことSOAP／D-SOAPの鉄濃度に変化がないこと異常摩耗の早期発見パラメータであるフェログラフィーのIs値が.と良好の範囲にあること以上のことから判断しました。採油箇所：側面マンホール抜油量L
報告№106-4500 報告№106-6012 | 分析№106-00057 分析№106-00188 | 106-00188 | オーバーホールヶ月後に初期試験を実施した結果、観察された摩耗粒子から本試料には初期のなじみ摩耗が発生していたと考えられました。今回のようになじみ過程でシビア粒子が観察された場合は、なじみ過程が正常に終了していない場合があり、異常摩耗に進展することも懸念する必要があります。なじみ過程が正常な状態で終了した場合、シビア粒子は観察される事が少なく、従って、今回のなじみ過程では、局部的な金属接触がごく一部で発生したと考えられます。この接触が、既に正常な状態に推移しているか、或いは、進行しているのかを確認するためには、ヶ月毎にあと回の初期試験を実施されることを推奨します。これらのことは、異常摩耗の早期発見パラメータであるフェログラフィーのIs値がの乗とやや高く、摩耗粒子の形態観察の結果、金属接触が厳しい場合に発生するシビア粒子が観察されたこと以上のことから判断しました。
|  | 113-000930 | 対象設備は継続使用可能な状態にあると判断しますが、前回同様に粘度は低下しており、水分はppmからppmに低下しているものの、依然として高い値を継続していることから、の対策を推奨します。更油粘度低下が確認されており、潤滑部で油膜切れなどによる摩耗の発生が懸念されます。また、水分濃度が高いことから、金属表面で腐食摩耗が発生し、発生した鉄錆等の粒子が潤滑部に噛み込み摩耗が進行することがあります。これらの予防処置として更油を推奨すると共に、水分が増加傾向にあることから、水の混入経路を確認することを推奨します。定期的な分析今後懸念される切削摩耗および疲労摩耗の進行を監視するため、定期的に分析を実施することを推奨します。はフェログラフィーおよびSOAPの結果から総合的に判断した結果、傾向管理が必要な状態にあると考えられます。フェログラフィー【定量分析：Is値】Is値は異常摩耗の早期発見パラメータのつで、摩耗程度を定量化するために用います。Is値は前回のの乗からの乗に上昇し、高い値でした。フェログラフィー【定性分析：摩耗粒子および摩耗形態観察】分析結果から比較的多く観察された粒子は、以下の通りでした。切削粒子・異物や金属表面の微小突起による切削摩耗により発生。疲労摩耗粒子・繰返し応力を受けて発生。黒錆・潤滑状態がやや厳しい凝着摩耗により発生。金属接触が厳しく、且つ、高い摩擦熱が発生していると考えられます。鉄錆等・腐食や外部から混入したと考えられます。観察された摩耗粒子の中でも切削粒子、黒錆は、将来的な摩耗の進行に繋がる可能性を示唆しているため、傾向監視が必要と思われます。切削摩耗は、他の摩耗形態に比較して摩耗進行速度が速く注意が必要で、定期的なトライボ診断による状態監視が必要と考えます。切削摩耗の原因となる混入異物が残留している場合、この異物により切削摩耗が継続して発生する可能性があります。黒錆は、凝着摩耗に分類されます。これらの摩耗粒子は、ギヤ歯面や軌道面で凝着、破断を繰り返し、この過程で生じる移着粒子が成長して摩耗粒子となります。そのため、ギヤ歯面や軌道面では局部的に油膜切れが発生していることを示しています。この状態が継続した場合、摩耗粒子のサイズは徐々に大型化していき、最終的にはギヤおよび軸受の損傷に至る場合があります。Iカップリング発光分光分析【SOAP】検出された金属元素から発生箇所を推定すると、以下の通りでした。検出された金属元素 分類 鉄、銅、錫、亜鉛 ギヤ、軸受等 リン、 添加剤 カルシウム、ナトリウム、マグネシウム 外部混入異物 尚、新油に含まれていないカルシウムがと高い値で検出されました。添加剤を投与した影響と考えられます。IR酸化度は良好でした。粘度粘度は、mm/sと新油値の.mm/sに比較して粘度変化率が-％となっており、当社推奨の管理限界値である±％を超えていました。適正な粘度範囲で使用していない場合、潤滑部で油膜切れが発生し、摩耗の進行に繋がることが懸念されます。水分はppmと当社推奨の管理限界値を超えていました。今後、水分の影響で油槽内部に錆が発生し、その影響で摩耗が発生する懸念があります。
報告№107-0366 報告№113-00349 | 分析№107-01900 分析№113-001373 | 113-001373 | 濾過前の試料油を分析した結果、軸受メタルの主成分である錫濃度がSOAPでppmからppm、D-SOAPでからppmに増加していました。年月日のオーバーホール後の分析でSOAPの錫濃度がppm検出されていたことから、この値を初期値として錫濃度の増加傾向を確認しました。錫濃度は、トライボレポートの累積錫濃度に示すとおり今回までの累積錫濃度がppmです。この累積錫濃度から初期値のppmを引いたが初期値からの増加量と考えられます。当社の経験からメタル面積の約分の程度が摩耗したと仮定し、錫の増加量と油量リットルから平均的な摩耗深さを計算しました。その結果、平均的な摩耗深さはμmとなりました。メタルの初期の表面粗さをRmaxμmと仮定すると、この計算結果から軸受表面は鏡面状態になっていると推定されますが、当該軸受は運転に支障が発生していないと思われることから、摩耗は起動や停止時周速が遅くなり油膜が形成しにくい状況で発生していると推定されます。摩耗深さは、計算の結果ではありますが推定どおりの摩耗発生であるとすれば、起動停止時に軸受損傷が発生しやすい危険な状況になっていると考えられます。本軸受は、解析結果から軸受損傷が発生しやすい危険な状態になっていると考えられます。また、今回の濾過により錫濃度は減少していますが、濾過だけでは摩耗の原因を取り除くことは出来ず、危険な状態が継続していると考えられます。これらのことから、今後は錫濃度の増加に注意するとともに、できるだけ早い時期に軸受の点検を実施されることを推奨します。
報告№109-09136 報告№109-09427 | 分析№109-001160 分析№109-002704 | 109-002704 | 濾過前の試料油を分析した結果、全てのデータが良好です。尚、前回に比較して粘度が.mm/sから.mm/sに％上昇していました。粘度が上昇する要因は、油の劣化VGよりも粘度が高い油を補給した他の軸受や圧油と混合濾過を実施したこの点が考えられます。お客様からの情報および分析の結果によるとおよびではないことから、が考えられます。
報告№109-09136 報告№110-00250 | 分析№109-001160 分析№110-000962 | 110-000962 | は、摩耗粒子の形状、材質、サイズを判断パラメータに摩耗の発生箇所や原因、厳しさなどをフェログラフィー法およびIカップリング発光分光分析法による油中金属濃度で評価します。特に、フェログラフィー法により摩耗粒子をサイズ毎に配列・数値化して求めるIs値は、異常摩耗を早期発見するパラメータであり、また粒子の表面形状は摩耗の原因を知るパラメータにもなります。潤滑油中からはSOAPで鉄、ケイ素、D－SOAPで鉄が検出されました。検出された金属は、粒子の観察結果から潤滑状態が正常な場合に発生するマイルド摩耗粒子、異物の噛み込みなどで発生する切削粒子でした。これらのことから、潤滑部では異物による切削摩耗が発生していることが分かりました。観察された切削摩耗は、摩耗の中でも摩耗の進行速度が速いことから、この摩耗形態が観察された場合は傾向監視により摩耗の進行を確認することが必要です。特に、切削摩耗の原因となる混入異物が残留している場合、異物により摩耗が継続して発生する可能性があります。摩耗状態は、異常摩耗の早期発見パラメータであるIs値であらわされますが、本試料油はの乗と高い範囲にあり、潤滑状態は厳しい状態にあると思われます。・ケイ素の検出ケイ素がppm検出されました。一般に、潤滑油中からケイ素が検出された場合の原因として、シリコン油或いは、シリコン系の添加剤が検出されるフェログラフィーおよびフィルタ表面の異物観察で砂が多く観察され、これが検出されるシリコングリースをシール部に塗布している場合、このシリコングリースが潤滑油に混入して検出されるなどが挙げられますが、今回検出が比較的高濃度であることからの可能性が高いと考えられます。については、分析結果では確認することが出来ませんので、これに関する情報があれば提供をお願いします。潤滑油膜に混入した外部混入の異物や潤滑摺動部で発生した摩耗粒子は、摩耗を促進させ、或いは摩擦係数を上昇させるなど、潤滑状態に悪影響を与える因子であり、そのため油中異物の粒子数と重量は潤滑状態を評価するパラメータとして使用します。油の汚染物の中には、固形物の他に水分もあります。油中に混入した水分は、潤滑摺動部で腐食が発生したり、油の酸化劣化の加速触媒となるため、油中の水分は重要な管理パラメータです。計数汚染度はNAS級と当社推奨の管理限界値を超えていました。フィルタ表面の異物観察で金属片、鉄錆、砂等が観察されたことから、汚染度が高い要因は、摩耗と外部混入異物の影響と思われます。一方、油中の水分を計測した結果、水分はppmと新油と同等であり継続使用可能な状態にあることが確認されました。は、油の粘度、油中のスラッジの発生量を判断パラメータに、粘度、全酸価、IR、RBOTで評価します。分析の結果、油の粘性を示す粘度は、mm/sと新油値.mm/sに比較した粘度変化率は-％とほぼ変化はなく、油中のスラッジの発生量を示す全酸価は、新油値のに比較して変化のないと劣化は見られず、さらにはIRの結果でも油が劣化した場合に発生するカルボン酸の発生も確認されず、酸化防止剤の残存量を示すRBOTは、限界値minに比較して、十分に残量があるminでした以上のことから、潤滑油の劣化は確認されませんでした。結論分析の結果から、今回の黒化した原因は異常摩耗により発生した摩耗粒子によるものと判断します。潤滑油は、非常に黒化しています。黒化の原因となっている摩耗粒子は、軸受摺動面に入り込み、いわゆる摩耗が摩耗を促進する状態になると思われます。したがって、早急な更油を推奨します。油の汚染度が高く、観察された異物が軸受摺動面に噛み込み摩耗が進行することが懸念されるため、早急な更油を推奨します。今後、切削摩耗が発生していることから、摩耗の進行を傾向監視するため、定期的な分析の実施を推奨します。傾向監視のための次回採油時期は、理論的に求めると最短で約時間となります。この時間は、油中汚染物が均一になるために必要とする時間であり、この時間を経過すれば、再分析の結果から潤滑状態の傾向を確認することが可能となります。理論時間を参考に次回採油時期を検討されることを提案します。
報告№109-09136 報告№113-00211 | 分析№109-001160 分析№113-000798 | 113-000798 | 潤滑油の劣化はなく、汚染度は良好な範囲にあることから、継続使用可能と判断します。軸受は継続使用可能な状態にあると判断します。最適な採油方法本試料油は、機器停止中に軸受箱排油口から採油されているため、分析データが高濃度に出ていると推定されます。正確なデータによる診断を行うためにも、今後の採油は、極力運転中もしくは停止直後の油槽中層部から実施されることを推奨します。はフェログラフィーおよびSOAP／D-SOAPの結果から総合的に判断した結果、正常な状態にあると考えられます。フェログラフィー【定量分析：Is値】Is値は異常摩耗の早期発見パラメータのつで、摩耗程度を定量化するために用います。今回のIs値はのマイナス乗と、低い値でした。フェログラフィー【定性分析：摩耗粒子および摩耗形態観察】分析結果から観察された代表的な粒子は、以下の通りでした。フリクションポリマ・局部的に高圧・高温となる場合に発生。Iカップリング発光分光分析【SOAP／D-SOAP】検出された金属元素から発生箇所を推定すると、以下の通りでした。鉛、ニッケル、錫、亜鉛・軸受等カルシウム、ナトリウム・外部混入異物計数汚染度はNAS級、重量汚染度は.mg/mlと、共に当社推奨の管理限界値以下であり、良好でした。粘度、水分、全酸価、IR、RBOTの各データは、良好でした。尚、RBOTは、新油値に比較して変化はなく、減少傾向は確認されませんでした。このことから、酸化防止剤の消耗は確認されず、この油は継続使用可能な状態にあると判断できました。
報告№106-0404 | 分析№106-02265 | 106-02265 | 本試験は、トライボ診断を実施し、軸受の潤滑状態、汚染状況、油の劣化状態を確認することを目的としました。【軸受の潤滑状態】ベアリング軌道面の微小領域に摩耗が発生しているものの、転がり軸受の寿命の指標となるフレーキングの発生が確認されていないことから、現在のところ、ベアリングは継続使用可能な状態にあると判断します。但し、摩耗粒子形態観察で外部から混入した鉄錆、砂がやや多く観察されたことから、今後これらの異物が軸受軌道面に噛み込みフレーキングに進展することが懸念されたため、ヶ月後に再度分析を実施し、摩耗の進行状況を確認されることを推奨します。【油の汚染状況】計数汚染度がナトリウム級と当社推奨の管理限界値内にあり、重量汚染度が.mg/mlでした。【油の劣化状態】油の劣化状況を確認するために実施した粘度、水分、全酸価、IRの各データが良好であることから、この油は継続使用可能と判断します。
報告№107-0366 報告№112-00600 | 分析№107-01900 分析№112-002561 | 112-002561 | 濾過前の試料油を分析した結果、粘度がmm/sと新油値のmm/sに比較して、粘度変化率は+.％で、やや不良領域にありました。粘度は、これまで使用していたISOVGにISOVGであるFBKタービンSHを補充して使用しているため新油データに比較して高い値を示していますが、前回に比較して変化がないことから、本試料油は継続使用可能と判断します。
報告№109-09136 報告№110-00812 | 分析№109-001160 分析№110-003832 | 110-003832 | データが高濃度になる採油条件にもかかわらず、各データが良好であったことから、対象設備および潤滑油は継続使用可能な状態にあると判断します。但し、粘度がやや低下していることから、今後さらに低下した場合、摺動面で油膜切れが発生し摩耗が進行することが懸念されるため、定期的に分析を実施し、粘度が適正な範囲にあるかを確認することを推奨します。本試料油は、機器停止中にドレンバルブから採油されているにもかかわらず汚染度を示すデータは良好でしたが、今後の採油は、極力運転中もしくは停止直後の油槽中層部から実施されることを推奨します。
報告№109-09136 報告№112-00537 | 分析№109-001160 分析№112-002223 | 112-002223 | 潤滑油は継続使用可能な状態にあると判断します。粘度、全酸価、IR、RBOTの各データは良好でした。油の余寿命は、使用油の使用期間または使用時間が不明であったため、ご依頼の油の余寿命に関する検討は行えませんでした。ただし、今回の結果がmin、新油値がminであることから、使用期間を仮にヶ月間と仮定すれば余寿命は十二分にあると言えます。可能であれば、使用期間、あるいは使用時間の情報をご提供下さい。水分は良好でした。
報告№107-0366 報告№108-0315 | 分析№107-01900 分析№108-02187 | 108-02187 | 濾過前の試料油を分析した結果、粘度が.mm/sと新油のmm/sに比較して、粘度変化率は+.％で、やや不良領域にありました。現在、ISOVGからISOVGに移行しているため異常ではなく、本試料油は継続使用可能と判断します。
報告№109-09136 報告№110-00654 | 分析№109-001160 分析№110-002998 | 110-002998 | Iカップリング発光分光分析供試のタービン油をSOAP／D－SOAPで分析した結果、アンチモン、ニッケル、錫、カルシウム、ナトリウムが検出されました。これらの検出された金属元素から発生箇所を推定するとアンチモン、ニッケル、錫・軸受等カルシウム、ナトリウム・外部混入異物であると思われます。このうち、機械部品が摩耗したと思われる元素はのグループです。前回と比較した錫濃度は、増加傾向にあることから、軸受メタルは若干摩耗が進行していると思われます。フェログラフィー異常摩耗の早期発見パラメータとして摩耗粒子を定量化して評価するフェログラフィーのIs値は、前回のの乗からマイナス乗に低下しているものの、摩耗粒子の形態で比較的多く観察された粒子は、潤滑状態が良好な場合に発生する正常摩耗粒子、金属潤滑部が油膜切れを起して発生するシビア粒子でした。このような摩耗粒子が観察された場合には、潤滑部で発生している摩耗は、正常なマイルド摩耗とやや厳しい摩耗形態の凝着摩耗であることが分かります。前回に比較して計数汚染度はNAS級からNAS級にランク減少し、良好でした。粘度、水分、全酸価、IR、RBOTの各データは良好でした。軸受および潤滑油は継続使用可能な状態にあるものの、メタルの摩耗の進行が懸念されるため、以下の対策を推奨します。再分析今後、摩耗の進行を監視するため、ヶ月後に摩耗試験を実施し、摩耗の進行状況を確認することを推奨します。軸受メタルの情報提供今後軸受メタルの摩耗が進行した場合、摩耗程度を評価する必要がありますので、次回分析時には、メタルサイズ、回転数、直近のメタル交換からの運転時間をお知らせください。
報告№109-09136 報告№110-00734 | 分析№109-001160 分析№110-003437 | 110-003437 | 潤滑油は継続使用可能な状態にあるものの、本設備は精密な濾過機が設置されていることから、以下の対策を推奨します。潤滑油が油清浄機で常時濾過されている主タービンは、全体油量と潤滑油ポンプ吐出量、そして油清浄機の濾過効率などをパラメータとして潤滑状態の評価を行ないます。今回は、油清浄機入口から採取された試料油のみであるため正確な評価は出来ないものの、現在の汚染度から判断すると潤滑状態は良好な状態にあると思われます。今後は、油清浄機の入口と出口の箇所から採油を実施することを推奨します。
報告№109-09094 報告№112-00124 | 分析№109-000872 分析№112-000476 | 112-000476 | 潤滑油は継続使用可能な状態にあると判断します。は良好でした。尚、RBOTがminと新油値のminに比較してmin減少していました。このまま継続使用した場合、この減少傾向から限界値に到達するのは、別紙図RBOTの減少傾向に示すように年月と推定されました。残りの継続使用期間は、約年ヶ月であると予測されます。≪状態監視とパラメータ≫分析の目的および各分析のパラメータは以下の通りです。特性低下目的：油の分析結果から、や劣化傾向ならびに添加剤の消耗程度、残存寿命などを確認する。粘度JISK酸価JISK赤外線吸収スペクトルJISK酸化安定度試験JISK汚染目的：油の分析結果から、砂塵あるいは水・異種油などによるや、異物混入の有無を確認する。水分JISK計数汚染度JISB重量汚染度JISB光学顕微鏡観察摩耗目的：油中の摩耗粒子を分析する事により、回転・摺動部の潤滑状態、摩耗劣化の程度、余寿命などを解析する。摩耗診断電子顕微鏡観察JISKX線マイクロアナリシス油中金属濃度JISK≪分析結果≫特性低下粘度：良好粘度値mm/sの新油値mm/sに対する変化率は+％であり、当社推奨の管理限界値±％以内に留まっています。酸価：良好酸価.mgKOH/gは新油値の.mgKOH/g以内にあることから、問題は無いと判断します。赤外線吸収スペクトル：良好酸化安定度試験：良好酸化安定度試験の結果、数値minは当社推奨の管理限界値min以上に留まっており、現時点での使用は可能と判断します。汚染水分：良好水分値は当社推奨の管理限界値以内に留まっています。計数汚染度：今回は実施していません。重量汚染度：今回は実施していません。光学顕微鏡観察：今回は実施していません。摩耗摩耗診断電子顕微鏡観察・X線マイクロアナリシス：今回は実施していません。油中金属濃度：今回は実施していません。
報告№109-09136 報告№111-00670 | 分析№109-001160 分析№111-003381 | 111-003381 | 軸受は継続使用可能な状態にあると判断します。前回に比較してSOAP／D－SOAPの結果で、鉄および錫濃度に変化はなく、異常摩耗の早期発見パラメータであるフェログラフィーのIs値がのマイナス乗と良好でした。前回に比較して計数汚染度はNAS級から等級に変化はなく、良好でした。分析結果は良好と判断します。計数汚染度計数汚染度はNAS級と当社推奨の管理限界値のNAS級以内にあり、良好と判断します。重量汚染度は.mg/mlと当社推奨の管理限界値のmg/ml以内にあり、良好と判断します。は正常と判断します。SOAPSOAPの結果、摩耗により発生する錫、油の添加剤成分であるリンが検出されました。D－SOAPD－SOAPの結果、摩耗により発生する鉄および錫は検出されていないことから、良好と判断します。フェログラフィー異常摩耗の早期発見パラメータであるフェログラフィーのIs値がのマイナス乗と良好の範囲にあり、潤滑状態は正常と判断します。
報告№109-09341 報告№109-09341 | 分析№109-002387 分析№109-002387 | 109-002387 | 結論精密な濾過を推奨します。潤滑油を濾過する場合、弁体への異物噛み込みを予防するためにもμm以下のサイズでも濾過できるような精密な濾過機を使用して濾過を実施し、濾過後に清浄度を確認するとともに、予防保全を目的として年に～回程度は清浄度を確認することを推奨します。燃料の混入燃焼室から採取した試料油を分析し、燃料油混入の有無を粘度とIRにより確認しました。その結果、動粘度の低下やIRスペクトルパターンに変化はみられず、エンジンオイルへの燃料油の混入は確認されませんでした。特性低下全ての項目が良好な範囲にあったことから特性低下は認められず良好と判断します。粘度粘度はmm/sと新油値mm/sに対する粘度変化率は+.％で、当社推奨の管理限界値である±％以内にあり良好と判断します。有機物・有機化合物酸化劣化の兆候のパラメータである有機物・有機化合物は、今回の分析結果で確認されなかったことから、基油には劣化兆候はなく良好と判断します。汚染粒子数はNAS級以上と汚染されています。汚染粒子数はNAS級以上と汚染されています。汚染物重量汚染物重量は.mg/mlとなっています。摩耗観察された摩耗粒子は、μm以下の鉄系摩耗粒子、異物の噛み込みにより発生する切削粒子が比較的多く観察されました。異常摩耗の早期発見パラメータであるフェログラフィーのIs値がの乗と高く、摩耗粒子の形態観察の結果、μm以下の鉄系摩耗粒子、異物の噛み込みにより発生する切削粒子が比較的多く観察されました。金属濃度SOAP金属濃度SOAPの結果、鉄、銅、油の添加剤成分であるリン、亜鉛、カルシウム、マグネシウム、ホウ素、外部から混入したと思われるアルミニウム、ケイ素が検出されました。金属濃度酸溶解法金属濃度酸溶解法の結果、鉄、錫、油の添加剤成分であるリン、亜鉛、カルシウム、外部から混入したと思われるアルミニウム、ナトリウムが検出されました。
報告№109-09606 報告№109-09606 | 分析№109-003721 分析№109-003721 | 109-003721 | ・機器の潤滑状態機器の潤滑状態を知るために実施したSOAP／D－SOAPおよびフェログラフィーの結果、各データが良好の範囲にあることから、潤滑状態は良好な状態にあると判断します。・を示す計数汚染度、重量汚染度の結果、いずれも当社推奨の管理限界値にあり、継続使用可能な状態にあると判断します。・を示す粘度、全酸価、IR、RBOTの各データは新油データが当社にないため、評価することが出来ませんでしたが、IRの結果で、油劣化の兆候を示すカルボン酸が確認されず、粘度がカタログ値mm/sに比較して変化がないことから、油劣化の進行はなかったものと思われます。潤滑油および軸受は継続使用可能な状態にあるものの、以下の対策が必要です。結論を示す粘度、全酸価、IR、RBOTの各データは新油データを基準として評価しています。今回は、新油データがなく正確に評価できなかったため、今後は現在充填用に使用している新油を分析し、そのデータを基準に管理されることを推奨します。
報告№109-09136 報告№112-00694 | 分析№109-001160 分析№112-003224 | 112-003224 | 油の劣化は確認されず、汚染度も良好な範囲にあることから、継続使用可能な状態にあると判断します。軸受は継続使用可能な状態にあると判断します。但し、将来的な摩耗進行の有無を確認するためにも傾向監視を継続することが有効です。定期的な分析今後懸念される切削摩耗および凝着摩耗の進行を監視するため、定期的に分析を実施することを推奨します。軸受の摩耗状態フェログラフィーおよびSOAP/D-SOAPのデータから総合的に解析した結果、軸受は健全であり、継続使用可能と評価できますが、引続き軸受の機能が保持されていることを確認するためにも、潤滑油診断による傾向管理が有用と考えます。フェログラフィー【定量分析：Is値】Is値は異常摩耗の早期発見パラメータのつで、摩耗程度を定量化するために用います。今回のIs値はの乗と低い値でした。フェログラフィー【定性分析：摩耗粒子および摩耗形態観察】分析結果から比較的多く観察された摩耗粒子は、以下の通りでした。切削粒子・異物や金属表面の微小突起による切削摩耗により発生。シビア粒子・潤滑状態がやや厳しい凝着摩耗により発生。金属潤滑部が局部的に油膜切れを起していると考えられます。観察された摩耗粒子の中でも切削粒子、シビア粒子は、将来的な摩耗の進行に繋がる可能性を示唆しているため、傾向監視が必要と思われます。摩耗形態の中でも切削摩耗は摩耗進行速度が速く、転がり軸受でこの摩耗形態が発生した場合には寿命が分の程度に低下することも知られており、切削摩耗により生じた軌道面の損傷が起点となって、転がり軸受の寿命となるフレーキングに進展することから、傾向監視が必要です。シビア粒子は、凝着摩耗に分類されます。この摩耗粒子は、軌道面で凝着、破断を繰り返し、この過程で生じる移着粒子が成長して摩耗粒子となります。そのため、軌道面では局部的に油膜切れが発生していることを示しています。この状態が継続した場合、摩耗粒子のサイズは徐々に大型化していき、最終的には軸受の損傷に至る場合があります。Iカップリング発光分光分析【SOAP／D-SOAP】検出された金属元素から発生箇所を推定すると、以下の通りでした。鉄・軸受等カルシウム、ナトリウム・外部混入異物計数汚染度、重量汚染度は共に良好でした。粘度、水分、酸価、IR、RBOTの各データは良好でした。尚、別紙RBOTの減少傾向から油の余寿命を求めた結果、本試料は直近の更油から起算して稼働日数が年月まで使用可能であることが分かりました。
報告№109-09136 報告№113-00212 | 分析№109-001160 分析№113-000824 | 113-000824 | 潤滑油の汚染度は良好な範囲にあることから、継続使用可能と判断します。減速機減速機は、直ちに異常につながるような摩耗粒子が観察されなかったことから、継続使用可能な状態にあると判断します。但し、今後の摩耗進行の有無を確認するためにも傾向監視を継続することが有効です。定期的な分析今後懸念される疲労摩耗の進行を監視するため、定期的に分析を実施することを推奨します。バックラッシによる評価トライボ診断では、バックラッシの増加量を分析結果から計算できますので、構造が確認できる図面、ギヤの形式、歯形、モジュール、歯数、歯幅、油入替後の稼働時間ならびに分解点検後の稼働時間をお知らせ下さい。計算結果をご報告いたします。はフェログラフィーおよびSOAP/D-SOAPの結果から総合的に判断した結果、継続使用は可能ですが、今後の機器の機能を確認するためにも傾向管理が有用と考えます。フェログラフィー【定量分析：Is値】Is値は異常摩耗の早期発見パラメータのつで、摩耗程度を定量化するために用います。Is値は前回に比較して、のマイナス乗から乗と、低い値でした。フェログラフィー【定性分析：摩耗粒子および摩耗形態観察】分析結果から観察された代表的な粒子は、以下の通りでした。疲労摩耗粒子・繰返し応力を受けて発生。Iカップリング発光分光分析【SOAP/D-SOAP】検出された金属元素から発生箇所を推定すると、以下の通りでした。鉄、亜鉛・ギヤ、軸受等リン・添加剤カルシウム、アルミニウム、ナトリウム・外部混入異物計数汚染度は前回に比較してNAS級からNAS級にランク低下し、当社推奨の管理限界値以下であり、良好でした。
報告№109-09249 報告№110-00306 | 分析№109-001747 分析№110-001228 | 110-001228 | 油中金属の分析は、試料油を以上の高温で発光させた光を分光器で分光し、金属固有の波長から元素を特定するとともに、光の強度から濃度を求めるIカップリング発光分光分析法を用います。また摩耗状態は、SOAP法により求めた金属成分と濃度に、フェログラフィー法による早期発見パラメータであるIs値と摩耗粒子分析とを加味し、さらに摩耗粒子の形態により摩擦面で発生している摩耗機構を推定して総合的に判断します。Iカップリング発光分光分析供試の軸受油を分析した結果、検出された金属は油中金属元素の結果表に示すように、鉄、リン、亜鉛、ケイ素、ナトリウムでした。これら検出された金属元素から発生箇所を推定すると、鉄・軸受等リン、亜鉛、ケイ素、ナトリウム・外部混入異物であると思われます。このうち、機械部品が摩耗したと思われる元素はのグループです。ケイ素の検出金属濃度でケイ素がppm検出されました。一般に、潤滑油中からケイ素が検出された場合の原因として、シリコン油或いは、シリコン系の添加剤が検出されるフェログラフィーおよびフィルタ表面の異物観察で砂が多く観察されて検出されるシリコングリースをシール部に塗布している場合、このシリコングリースが潤滑油に混入して検出されるなどが挙げられますが、今回検出が比較的高濃度であることからの可能性が考えられます。については、分析結果では確認することが出来ませんので、これに関する情報があれば提供をお願いします。フェログラフィー摩耗粒子分析結果から観察された粒子は、潤滑状態が正常な場合に発生する摩耗粒子金属潤滑部が局部的に油膜切れを起して発生するシビア粒子でした。潤滑状態と摩耗形態異常摩耗の早期発見パラメータとして摩耗粒子を定量化して評価するフェログラフィーのIs値は、潤滑状態が正常なの乗となっていました。摩耗粒子の観察結果から潤滑部では正常な潤滑状態であるマイルド摩耗とやや厳しい摩耗形態の凝着摩耗が発生していることが分かりました。水分、汚染粒子数、汚染度物重量の各データは良好でした。粘度、全酸価、酸化安定度、有機物・有機化合物の各データは良好でした。潤滑油および軸受は継続使用可能な状態にあるものの、以下の対策が必要です。定期的な分析今後、摩耗の進行を監視するため、定期的に分析を実施することを推奨します。シリコン系のグリースや添加剤の確認シリコン系の添加剤やグリースを使用している箇所があるかについてご確認下さい。バックラッシによる評価トライボ診断では、バックラッシの増加量を分析結果から計算できますので、構造が確認できる図面、ギヤの形式、歯形、モジュール、歯数、歯幅、油入替後の稼働時間ならびに分解点検後の稼働時間をお知らせ下さい。計算結果をご報告いたします。分析結果特性低下特性低下に係るパラメータの分析結果は良好と判断します。粘度粘度は.mm/sと新油値.mm/sに対する粘度変化率は-.％で、当社推奨の管理限界値である±％以内にあり、良好と判断します。全酸価軸受油の全酸価は、油メーカによって初期値が違うため統一した管理基準を設定するのが困難であることから、当社では管理限界値を設定しておらず、新油分析値との比較及び他の分析項目の結果より全酸価の状態判断を行います。その結果、全酸価は.mgKOH/gと新油値.mgKOH/gに比較して若干高くなっていますが、IRチャートに示すように劣化の兆候として現れるカルボン酸などの有機物・有機化合物の発生が確認されていないことから、異常のない値と判断します。酸化安定度酸化安定度はminであり、当社推奨の管理限界値のmin以上であることから良好と判断します。有機物・有機化合物有機物・有機化合物は、IRチャートによる新油分析値との比較の結果、cm-付近に劣化の兆候を示すカルボン酸の吸収が確認されていないことから、良好と判断します。色相はLであり、新油値のLに比較して変化はないことから、良好と判断します。汚染に係るパラメータの分析結果は良好と判断します。水分はppmであり、当社推奨の管理限界値の以下であることから良好と判断します。汚染粒子数はNAS級であり、当社推奨の管理限界値のNAS級以内であることから良好と判断します。汚染度物重量は.mg/mlであり、当社推奨の管理限界値のmg/ml以内であることから良好と判断します。摩耗フェログラフィーによる摩耗粒子の観察の結果、潤滑状態が正常な場合に発生する摩耗粒子、金属潤滑部が局部的に油膜切れを起して発生するシビア粒子が比較的多く観察されました。異常摩耗の早期発見パラメータであるフェログラフィーのIs値がの乗と良好の範囲にあるものの、摩耗粒子の形態観察の結果、潤滑状態が正常な場合に発生する摩耗粒子、金属潤滑部が局部的に油膜切れを起して発生するシビア粒子が比較的多く観察されました。金属濃度SOAP法により金属濃度を測定した結果、油の添加剤成分であるリンがppm、亜鉛がppm、外部から混入したと思われるケイ素がppm、ナトリウムがppm検出されました。金属濃度酸溶解法により金属濃度を測定した結果、潤潤滑箇所で発生する金属接触によって検出される鉄がと僅かに検出されましたが良好と判断します。
報告№109-09136 報告№110-00100 | 分析№109-001160 分析№110-000387・388 | 110-000387_388 | ・中層部水分の結果、ppmと当社推奨の管理限界値内にありました。・底部水分の結果、ppmと当社推奨の管理限界値を超えていました。結論前回同様に中層部から採取した試料油の水分濃度は正常値であったのに対して底部から採取した試料油の水分濃度が高い値を示していました。中層部と底部で水分値に差が出るのは、油槽内部で潤滑油と水分が分離している存在していると思われます。今後、水分の影響で油槽底部で腐食が発生することが懸念されます。至急水分除去を推奨します。
報告№109-09514 報告№109-09514 | 分析№109-003214 分析№109-003214 | 109-003214 | ・摩耗状態油中金属分析の結果、潤滑油中からは鉄が検出されました。検出されたのは、粒子の観察結果からμm以下の鉄系摩耗粒子と局部的に高圧・高温となる場合に発生するフリクションポリマであることが分かりました。観察された摩耗粒子の材質と形態を、SEM・XMAで詳細に観察した結果、鉄、マンガン等を含む粒子や鉄とクロム粒子が観察されたことから、摩耗粒子の発生箇所は、主軸、軸受ケース、転がり軸受軌道面などであると推定されます。異常摩耗の早期発見パラメータであるフェログラフィーのIs値がの乗と若干厳しい範囲にあるものの、転がり軸受寿命の指標としている摩耗粒子が観察されなかったことから、フレーキングは発生していないと判断できます。フリクションポリマは、潤滑油が軸受軌道面で高圧下に押し込められ高圧状態になると同時に、圧縮熱も発生して高温状態になります。その結果、潤滑油が重合して発生することが知られています。そのため、高圧高温状態の解消がなされなければ、潤滑油は劣化する場合があります。・汚染度汚染粒子数はNAS級と当社推奨の管理限界値に到達していました。フィルタ表面の異物観察で鉄錆等が観察されたことから、汚染度が高い要因は、摩耗と外部混入異物の影響と思われます。・酸化安定度がminと新油値のminに比較してmin減少し、有機物・有機化合物の結果、新油で確認されているcm-付近のピークが使用油では確認されませんでした。今後、酸化防止剤の減少に伴い、基油の劣化が進行することが懸念されます。潤滑油および軸受は継続使用可能な状態にあると判断します。今後、観察された摩耗粒子や異物が軸受軌道面に噛み込むことで発生する摩耗と劣化の進行が懸念されるため、更油を実施することを推奨します。尚、更油の際には、フラッシングを実施することを併せて推奨します。特性低下特性低下に係るパラメータの分析結果は良好と判断します。粘度粘度はmm/sと新油値mm/sに対する粘度変化率は+％で、当社推奨の管理限界値である±％以内にあり、良好と判断します。全酸価添加タービン油については、当社では管理限界値を設定しておらず、新油分析値との比較及び他の分析項目の結果より全酸価の状態判断を行います。その結果、全酸価は.mgKOH/gと新油値.mgKOH/gに比較して高いものの、IRの結果で油劣化の兆候を示すカルボン酸の吸収が確認されていないことから、良好と判断します。酸化安定度酸化安定度はminであり、当社推奨の管理限界値のmin以上にあるものの、低い値でした。有機物・有機化合物有機物・有機化合物は、IRチャートによる新油分析値との比較の結果、cm-付近に劣化の兆候を示すカルボン酸の吸収が確認されていないことから、良好と判断します。但し、新油で確認されているcm-付近のピークが使用油では確認されませんでした。汚染粒子数は当社推奨の管理限界値に到達していました。水分はppmであり、当社推奨の管理限界値の以下であることから、良好と判断します。汚染粒子数はNAS級であり、当社推奨の管理限界値のNAS級に到達していました。汚染度物重量はmg/mlであり、当社推奨の管理限界値のmg/ml以内であることから、良好と判断します。摩耗フェログラフィーによる摩耗粒子の観察の結果、局部的に高圧・高温となる場合に発生するフリクションポリマが比較的多く観察されました。異常摩耗の早期発見パラメータであるフェログラフィーのIs値がの乗と当社基準値と比較して高い範囲にあり、摩耗粒子の形態観察の結果、局部的に高圧・高温となる場合に発生するフリクションポリマが比較的多く観察されました。電子顕微鏡写真・X線マイクロアナライザー摩耗粒子診断で観察された粒子を電子顕微鏡写真・X線マイクロアナライザーで詳細に観察した結果、鉄を含む粒子が観察されました。金属濃度SOAP法により金属濃度を測定した結果、外部から混入したと思われるケイ素が僅かに検出されましたが、良好と判断します。金属濃度酸溶解法により金属濃度を測定した結果、鉄、外部から混入したと思われる亜鉛が僅かに検出されましたが、良好と判断します。
報告№109-09136 報告№111-00233 | 分析№109-001160 分析№111-001158 | 111-001158 | 軸受は継続使用可能な状態にあると判断します。但し、汚染度がやや高いことから、観察された異物等が軸受軌道面に噛み込み摩耗が進行することが懸念されるため、以下の対策を推奨します。汚染度がやや高いことから、可能であれば濾過を推奨します。なお、濾過ができない場合は、ヶ月以内に分析を実施し、摩耗進行の有無を確認することを推奨します。異常摩耗の早期発見パラメータであるフェログラフィーのIs値がのマイナス乗と良好でした。計数汚染度はやや高い値でした。フィルタ表面の異物観察で鉄錆、砂等が観察されたことから、汚染度が高い要因は、外部混入異物の影響と思われます。分析結果計数汚染度はやや高い値でした。計数汚染度計数汚染度はNAS級と当社推奨の管理限界値のNAS級以内にあるものの、やや高い値でした。重量汚染度は.mg/mlと当社推奨の管理限界値のmg/ml以内にあり、良好と判断します。機器の潤滑状態機器の潤滑状態は正常と判断します。SOAPSOAPの結果、油の添加剤成分であるリンが検出されました。摩耗により発生する鉄が検出されていないことから、良好と判断します。D－SOAPD－SOAPの結果、摩耗により発生する鉄が検出されていないことから、良好と判断します。フェログラフィー異常摩耗の早期発見パラメータであるフェログラフィーのIs値がのマイナス乗と良好の範囲にあることから、潤滑状態は正常と判断します。
報告№104-6009 | 分析№104-00186 | 104-00186 | 濾過前の試料油を分析した結果、摩耗粒子形態観察で、前回と同じく、摩擦熱が高い場合に発生する球状粒子が多く観察されました。球状粒子は、異常の兆候を示す形態のパラメータとしており、この摩耗粒子が発生する場合、潤滑状態に注意が必要です。球状粒子の発生原因は一般に、溶接工事、溶接作業などによる溶接スパッタの混入、電食による発生、厳しい金属接触による摩耗、が考えられます。今回の結果は前回と同様で、観察された球状粒子の数に変化がないものの、D－SOAPの鉄濃度、異常摩耗の早期発見パラメータであるフェログラフィーのIs値が桁上昇していたことから、今後、更に摩耗が進行する場合があるため、～ヶ月後に再度分析を実施し、汚染状況及び摩耗の進行状況を確認されることを推奨します。
報告№109-09447 報告№110-00768 | 分析№109-002782 分析№110-003689 | 110-003689 | 軸受および潤滑油は継続使用可能な状態にあると判断します。本試料油は、機器停止中に油面計から採油されているにもかかわらず汚染度を示すデータは良好でしたが、今後の採油は、極力運転中もしくは停止直後の油槽中層部から実施されることを推奨します。
報告№109-09136 | 分析№109-001160 | 112-002822 | 油の劣化進行は確認されなかったものの、油中の汚染度が高く、増加傾向にあることから、以下の対策を推奨します。対象設備は継続使用可能な状態にあると判断します。但し、将来的な摩耗進行の有無を確認するためにも傾向監視を継続することが有効です。濾過摩耗粒子や異物等がギヤ歯面や軸受軌道面に噛み込むことによる摩耗の進行が懸念されるため、可能であれば濾過を推奨します。定期的な分析今後懸念される凝着摩耗の進行を監視するため、定期的に分析を実施することを推奨します。シリコン系のグリースや添加剤の確認ケイ素がやや高い濃度で検出されたことから、シリコン系の添加剤やグリースを使用している箇所があるかについてご確認下さい。新油との比較による評価を示す粘度、酸価のデータは新油データを基準として評価しています。今回は油名が不明であったため評価できませんでしたが、今後評価する場合は、使用している新油を同時に分析することをご検討下さい。はフェログラフィーおよびSOAP-Tの結果から総合的に判断した結果、継続使用は可能ですが、機器の機能を保持するためにも傾向管理が有用と考えます。フェログラフィー【定量分析：Is値】Is値は異常摩耗の早期発見パラメータのつで、摩耗粒子を定量化するために用います。Is値はの乗と低い値でした。フェログラフィー【定性分析：摩耗粒子および摩耗形態観察】分析結果から比較的多く観察された粒子は、以下の通りでした。シビア粒子・潤滑状態がやや厳しい凝着摩耗により発生。金属潤滑部が局部的に油膜切れを起していると考えられます。観察された摩耗粒子の中でもシビア粒子は、将来的な摩耗の進行に繋がる可能性を示唆しているため、傾向監視が必要と思われます。シビア粒子は、凝着摩耗に分類されます。この摩耗粒子は、ギヤ歯面や軸受軌道面で凝着、破断を繰り返し、この過程で生じる移着粒子が成長して摩耗粒子となります。そのため、ギヤ歯面や軸受軌道面では局部的に油膜切れが発生していることを示しています。この状態が継続した場合、摩耗粒子のサイズは徐々に大型化していき、設備の損傷に至る場合がありますので、傾向監視が必要です。Iカップリング発光分光分析【SOAP-T】検出された金属元素から発生箇所を推定すると、以下の通りでした。鉄、鉛、銅、錫、亜鉛・ギヤ、軸受等リン・添加剤カルシウム、バリウム、アルミニウム、ケイ素、ナトリウム・外部混入異物ケイ素の検出SOAP-Tの結果、ケイ素がppm検出されました。ケイ素が検出される原因は、泡立ちを抑制するためにシリコン添加剤を投与した。転がり軸受の給脂しているグリースが混入した。以上の点が考えられます。であった場合、添加量は一般的にであることから問題ない濃度ですが、であった場合、粘度が上昇して、粘性抵抗が増大することにより油温が上昇することが懸念されます。シリコン系の添加剤やグリースの使用について確認することを推奨します。計数汚染度は、NAS級以上と当社推奨の管理限界値を超えていました。摩耗粒子の形態観察およびSOAP-Tの結果から、汚染度が高い要因は摩耗と外部混入異物の影響と思われます。粘度粘度はmm/sとISOVG規格内にありました。水分はppmと当社推奨の管理限界値以下であり、良好でした。酸価は油名が不明であったため、新油データとの比較ができず評価できませんでした。潤滑油および設備の劣化比較と傾向はフェログラフィーおよびSOAP-Tの結果から総合的に判断した結果、傾向管理が必要な状態にあると考えられます。フェログラフィー【定量分析：Is値】Is値は前回同様にの乗と、低い値でした。フェログラフィー【定性分析：摩耗粒子および摩耗形態観察】前回同様にシビア粒子が比較的多く観察されました。Iカップリング発光分光分析【SOAP-T】前回と比較して鉄がppmからppmに増加していました。またケイ素が前回に比較してppmからppmに減少しているものの、やや高い値で検出されました。計数汚染度は、前回同様にNAS級以上と当社推奨の管理限界値NAS級を超えており、また粒子数も増加傾向にありました。粘度粘度は前回に比較してmm/sからmm/sに上昇しているものの、前回同様にISOVG規格内にありました。水分は前回に比較してppmからppmに増加しているものの、前回同様に当社推奨の管理限界値以下であり、良好でした。酸価は前回に比較して.mgKOH/gから.mgKOH/gに低下していることから、油劣化は進行していないと考えられます。
報告№103-0006 報告№103-0006 | 分析№103-00093 分析№103-00093 | 103-00093 | 分析の結果、フェログラフィーのIs値がの乗と高く、且つ、金属接触が厳しい場合に発生するシビア粒子が見られることから、ヶ月後に再度分析を実施し、摩耗の進行状況を確認されることを推奨します。尚、本試料油の採油が潤滑油配管ドレン弁から実施されており、配管中の汚染物を採取した可能性が考えられます。今後の採油は、十分にドレンより廃油を実施してから採油するという点に注意して下さい。全酸価が新油値に比較して上昇していることが確認されましたが、IRの結果、新油との差異が確認されず、本試料油は継続使用可能な状態にあると判断します。粘度は良好と判断します。粘度はmm/sと新油値mm/sに比較して、粘度変化率は+％で、管理限界値である％以内にあり、良好と判断します。水分は良好と判断します。水分はppmと管理限界値の以下にあり、良好と判断します。全酸価が上昇していることが確認されました。全酸価は.mgKOH/gと新油値.mgKOH/gに比較して、.mgKOH/g高い値を示しており、全酸価が上昇していることが確認されました。但し、比較用に使用した新油データは、当社のデータベースのデータを使用しました。精確な判断を行うためには、貴発電所で使用している新油を分析することを推奨します。IRは良好と判断します。IRはチャートに示すように新油に比較して変化はなく、良好と判断します。重量汚染度は良好の範囲にあるものの、計数汚染度が当社推奨の管理限界値のNAS級に到達していました。計数汚染度は当社推奨の管理限界値に到達していました。計数汚染度はNAS級と当社推奨の管理限界値のNAS級に到達していました。～μmレンジが級となっており、このサイズの粒子が多いこと確認されました。又、光学顕微鏡写真の結果から砂、鉄錆、繊維状の異物が見られることから、汚染要因は外部から混入した異物によるものと考えられました。重量汚染度は良好と判断します。重量汚染度は.mg/mlと当社推奨の管理限界値のmg/ml以内にあり良好と判断します。機器の潤滑状態フェログラフィーのIs値がの乗と高く、且つ、金属接触が厳しい場合に発生するシビア粒子が見られることから、ヶ月後に再度分析を実施し、摩耗の進行状況を確認されることを推奨します。SOAPは銅濃度が高く、油劣化の進行が懸念されました。SOAPの結果、油の添加剤成分であるリン、亜鉛、ケイ素、マグネシウムが検出されました。一方、銅がppm検出されました。銅を使用した部分の溶出が発生していると考えられました。この溶出は検出された亜鉛系添加剤の成分と銅とが反応し、溶出することが知られています。銅濃度は別紙鉱油の酸化に対する金属触媒の影響に示すように銅濃度が増加すると酸化速度が速まりますので、酸化劣化の進行状況を油分析により監視されることを推奨します。D－SOAPの結果、摩耗により発生した鉄が検出されました。D－SOAPの結果、摩耗により発生した鉄が、油の添加剤成分が析出して発生したリン、亜鉛、マグネシウムが検出されました。フェログラフィーの結果、Is値がの乗と高く、且つ、金属接触が厳しい場合に発生するシビア粒子が見られました。フェログラフィーの結果、Is値がの乗と高く、且つ、金属接触が厳しい場合に発生するシビア粒子が見られることから、ヶ月後に再度分析を実施し、摩耗の進行状況を確認されることを推奨します。
報告№106-0219 報告№106-0219 | 分析№106-01220 分析№106-01220 | 106-01220 | 分析の結果、を示す粘度、水分、全酸価、IRの各データは当社推奨の管理限界値内にあり、この油は継続使用可能と判断します。但し、本試料油は油清浄器が設置されている油槽であるため、常時、油中の粒子が除去されていることを考慮した診断・解析が必要で、ここでは、油清浄器が診断に与える影響も検討しました。減少率油清浄器が設置されている場合の診断では、油清浄器の入口と出口の汚染度を評価して行う必要があります。今回は油清浄器の入口から採取した試料がありませんので、減少率を一般的に良好な濾過率とされる.と仮定し解析しました。尚、濾過率を考慮した減少率は油清浄器の吐出量と総油量との比から換算します。本機の油清浄器の吐出量は毎時L、設備油量はLですので減少率は.となります。平衡濃度油清浄器による油中粒子が時間で.％減少するとした場合、油がパスして増加する粒子数は、今回の計数汚染度～μmレンジですと個/mlの.％の個/mlとなります。更に、この発生粒子数から平衡濃度を計算します。平衡濃度は下式により求めます。平衡濃度＝発生粒子数／減少率・式油清浄器が設置されていない場合の減少率を.とすると平衡濃度は個/mlとなります。このことから分かるように、本試料油中の汚染度は、油清浄器が設置されていることでNAS級と清浄になっていますが、油清浄器がないと仮定した場合、計算により求めたように～μmレンジの汚染度はNAS級以上の汚染状態になる可能性を示唆するものととらえる事が出来ます。他のレンジを同様に計算すると以下のようになり、NAS級以上となります。 前回 今回 ～μm ～μm ～μm ～μm μm以上 等級 級 級以上 汚染原因今回の分析結果は、汚染度がNAS級となっていますが、これは使用中の油清浄器が期待されている％程度の濾過性能を発揮した結果であると言えます。もし、濾過機がなかったとした場合の汚染度は、上記の計算結果に示すとおりNAS級以上に汚染された状態になると推定することが出来ます。今回の分析では、摩耗粒子の中に鉄錆が観察されていることから、汚染が上昇している原因は、潤滑配管系統内部の鉄錆、または外部から混入した鉄錆などで汚染が上昇していると推定されました。今後の対策油の汚染は、軸受の摩耗に影響を与える因子であると同時に、潤滑系統内にバルブ類がある場合、バルブのスプールなどに汚染物が噛み込み動作障害を発生させる可能性も考えられます。本設備の汚染原因は摩耗ではなく鉄錆などであるため、油清浄器のフィルタ交換などによる濾過効率の向上により、汚染度は改善され継続使用可能な状況になると思われます。但し、今回の採油は、採油の直前に実施すべき廃油が実施されないまま試料油をサンプリングしているため、その影響でサンプリング弁に残留していた異物を採取した可能性を否定できません。次回採油の際には、必ず廃油を十分に実施してから採油を実施することを強く推奨します。ご提案本解析は減少率を仮定して進めておりますので、今後は、油清浄器出口からの採油に加え、油清浄器入口からも採油を実施し、変動する減少率を評価し、管理されることを推奨します。
報告№109-09539 報告№109-09539 | 分析№109-003330 分析№109-003330 | 109-003330 | ・摩耗状態SOAP／D－SOAPの結果、前回同様に潤滑油中からは鉄および銅が検出されました。粒子観察の結果から、異物の噛み込みなどで発生する切削粒子、金属接触が厳しい場合に発生するシビア粒子、疲労摩耗粒子、銅合金が比較的多く観察されたことから、潤滑部で発生している摩耗形態は切削摩耗凝着摩耗そして疲労摩耗が混在していることが分かりました。転がり軸受寿命の指標としている摩耗粒子が観察されなかったことから、フレーキングは発生していないと判断できますが、異常摩耗の早期発見パラメータであるフェログラフィーのIs値が前回のの乗から乗に桁上昇していることから、潤滑状態が厳しくなっていると思われます。摩耗形態の中で特に切削摩耗は、異物が混入していない状態に比較して、摩耗進行速度が速く注意が必要です。切削摩耗により生じた軌道面の損傷が起点となって、フレーキングに進展し、寿命が分の程度に低下することが知られています。切削摩耗発生の原因となる混入異物が残留している場合、この異物により切削摩耗が継続して発生する可能性があります。・汚染度計数汚染度は前回のNAS級以上からNAS級にランク減少したもののやや高い値でした。汚染度が高い要因は、摩耗によるものと思われます。結論現在のところ、本軸受は継続使用可能な状態にあると判断できますが、以下に示す対策が必要になると思われます。本機は、回転数がrpm程度ときわめて低速であると想像されることから、やや厳しくなりつつある潤滑状態が異常摩耗に急変することはないと推定されますので、今後も定期的に分析を実施し、摩耗の進行状況を確認されることを推奨します。次回分析の時期を回転数rpmと仮定して理論的に求めたところ、最短で約時間となります。この時間は、油中汚染物が均一になるために必要とする時間であり、この時間を経過すれば、再分析の結果から状態の傾向を確認することが可能となりますので、これを参考に次回分析時期を検討されることを提案します。
報告№107-4530 報告№107-7008 | 分析№107-01164 分析№107-01279 | 107-01279 | お客様からご提供いただいた経緯に関する情報は以下の通りです。採油の分析結果で、サーボシリンダ内壁およびポンプ内部の摩耗が確認されたため、年月日～月日まで、深層吸着式濾過機で濾過を実施し、.採油の分析で濾過後の汚染度がNAS級と清浄な状態になったことを確認した。ところが、その後月日に発電機を停止したころ、レーシングが発生した。そのため、前回採油を実施した..から濾過を開始し、今回濾過を終了した。濾過後の汚染状態を確認する。精点Bを実施した結果、計数汚染度が濾過前のNAS級からNAS級にランク減少し、重量汚染度が.mg/mlから.mg/mlに減少していました。また、SOAP／D－SOAPの鉄濃度も減少したことから、濾過の効果が十分にあったことが確認されました。但し、サーボシリンダ内のタービン油は、すべてが清浄にできる構造となっておらず今後もシリンダ内から汚染油が出てくることも考えられます。汚染度の上昇による障害予防のため、定期的な分析による監視を推奨します。
報告№109-09136 | 分析№109-001160 | 113-002837 | 潤滑油は汚染度が高く、この油中の汚染物が潤滑部に噛み込むことによる摩耗の進行が懸念されます。現時点では、汚染物による影響は少なく、対象設備は継続使用可能な状態にあると判断しますが、今後の摩耗推移を確認するためにも傾向監視を継続することが有効です。更油油中の汚染度が高いことから、摩耗粒子や異物等の夾雑物が潤滑面に噛み込むことによる摩耗の進行が懸念されるため、可能であれば更油を推奨します。定期的な分析今後の切削摩耗、凝着摩耗、疲労摩耗の推移を監視するため、定期的な分析実施を推奨します。新油の分析粘度、酸価は、油の性能を評価するパラメータの一種です。油の性能低下は、新油との比較が必要なことから、使用油の油名確認および未使用油の分析による比較評価を推奨します。異常摩耗の早期発見のパラメータであるIs値は、前回のレベルから変化はなく、高い値でした。また、潤滑部の摩耗が認められたため、定期的に潤滑油分析を実施し、摩耗推移を監視することが有用と考えます。フェログラフィーで比較的多く観察された粒子は、以下の通りです。正常な摩耗粒子・潤滑状態が正常なマイルド摩耗により発生。切削粒子・異物や金属表面の微小突起による切削摩耗により発生。シビア粒子・潤滑状態がやや厳しい凝着摩耗により発生。極微小領域で油膜切れが発生したことを示します。疲労摩耗粒子・繰返し応力による金属疲労で発生。大型化するとフレーキングやスポーリングの発生が懸念されます。切削粒子、シビア粒子は、摩擦面が将来的に異常摩耗へ進展する可能性を示唆しているため、傾向監視が有用と思われます。詳細は、別紙傾向監視が必要な摩耗粒子をご覧ください。SOAP-Tで銅が.ppmと比較的高い値で検出されたことから、銅を使用した箇所の摩耗が懸念されます。計数汚染度は前回同様、NAS級を上回っており、当社推奨の管理限界値を超えていました。今後、油中の汚染物が潤滑部に噛み込むことによる摩耗の進行が懸念されます。前回同様、水分は良好です。粘度粘度はmm/sでした。前回同様にISOVG規格内にありますが、新油との比較による評価を推奨します。酸価は.mgKOH/gでした。前回の.mgKOH/gに比較して大きな変化はなく正常と思われますが、より正確に判断するには新油との比較による評価が必要です。
報告№107-4543 報告№107-4543 | 分析№107-02132 分析№107-02143 | 107-02143 | トライボ診断の結果、全てのデータが良好であることから、この油は継続使用可能と判断します。は良好と判断します。粘度は良好。粘度はmm/sと新油値mm/sに比較して、粘度変化率は-％で、当社推奨の管理限界値である±％以内にあり、良好と判断します。粘度はmm/sでした。粘度はmm/sでした。粘度指数はでした。粘度指数はでした。水分は良好。水分はppmと当社推奨の管理限界値の以下であり、良好と判断します。全酸価は良好。全酸価はmgKOH/gと新油値mgKOH/g以内であり、良好と判断します。
報告№109-09136 報告№111-00462 | 分析№109-001160 分析№111-002140 | 111-002140 | 軸受は継続使用可能な状態にあると判断します。但し、今後も摩耗の進行を傾向監視するため、以下の対策を推奨します。定期的な分析フレッティング摩耗の進行を監視するため、定期的に分析を実施し、摩耗の進行状況を確認することを推奨します。フェログラフィー異常摩耗の早期発見パラメータとして摩耗粒子を定量化して評価するフェログラフィーのIs値は、前回のの乗から乗に上昇し、潤滑状態が厳しくなっていることを示していました。摩耗粒子の形態で比較的多く観察された粒子は、フレッティングにより発生する赤錆でした。これらの摩耗粒子が観察された場合、潤滑部で発生している摩耗形態は、微振動によるフレッティング摩耗であることが分かります。Iカップリング発光分光分析供試の潤滑油を分析した結果、検出された金属元素は、SOAPの結果表に示すように、鉄、銅、アンチモン、ニッケル、錫、リン、亜鉛、カルシウム、バリウム、アルミニウム、ナトリウムでした。検出されたこれらの金属元素から発生箇所を推定すると鉄、銅、アンチモン、ニッケル、錫・軸受等リン・オイル添加剤亜鉛、カルシウム、バリウム、アルミニウム、ナトリウム・外部混入異物であると思われます。このうち、機械部品が摩耗したと思われる元素はのグループです。前回に比較して計数汚染度はNAS級からNAS級以上にランク増加し、当社推奨の管理限界値を超えていました。フィルタ表面の異物観察で表面が茶褐色で鉄錆、砂等が観察されたことから、汚染度が高い要因は、摩耗とスラッジ、そして外部混入異物の影響と思われます。分析結果計数汚染度は当社推奨の管理限界値を超えていました。計数汚染度計数汚染度はNAS級以上と当社推奨の管理限界値のNAS級を超えていました。重量汚染度はmg/mlでした。機器の潤滑状態摩耗粒子の形態観察の結果、フレッティングにより発生する赤錆が比較的多く観察されました。SOAPSOAPの結果、摩耗により発生する鉄が検出されていないことから、良好と判断します。D－SOAPD－SOAPの結果、摩耗により発生する鉄が検出されました。フェログラフィー異常摩耗の早期発見パラメータであるフェログラフィーのIs値がの乗とやや高く、摩耗粒子の形態観察の結果、フレッティングにより発生する赤錆が比較的多く観察されました。
報告№109-09136 報告№112-00660 | 分析№109-001160 分析№112-003030 | 112-003030 | 潤滑油の劣化は確認されていないものの、汚染度が高い値であることがわかりました。当該機は分解後および油入替後から今回までの稼働時間が短く、ご提供頂いた新油の汚染度も同じ汚染状態であることから、汚染度が高い要因は、汚染されていた新油を使用したことによるものと思われます。減速機異物の噛み込みや金属表面の微小突起により発生する切削摩耗や繰返し応力を受けて発生する疲労摩耗が見られました。通常、継続運転している設備は、運転開始直後に金属同士がなじむ過程があり、その後正常な油膜が形成されて、問題がなければ安定期に入ります。設備の稼働率が低い場合など、停止期間が長いと潤滑油膜は殆どなくなり、再稼動する際に油膜切れを起こしやすい状態になります。今回観察された摩耗粒子は、このような状況で発生したと推定されます。しかし、これらは極微小領域に限られることから、摩耗は正常と判断できます。以上より、軸受は継続使用可能な状態にあると判断します。定期的な分析および分析周期の検討定期的に分析を実施することにより、データの微小な変化から異常の兆候を早期に発見することが可能となります。今後、寿命予測を行うには、今回データを含め少なくとも回の分析データが必要となります。当該機は、年間稼働率が低いことから、採油の機会を検討するのは難しいところがありますが、あと最低でも回分析を実施し、寿命予測を行うと共に分析周期を検討することを推奨します。減速機の摩耗状態フェログラフィーおよびSOAP-Tのデータから総合的に解析した結果、減速機は健全であり、継続使用可能と評価できますが、引続き減速機の機能が保持されていることを確認するためにも、潤滑油診断による傾向管理が有用と考えます。フェログラフィー【定量分析：Is値】Is値は異常摩耗の早期発見パラメータのつで、摩耗程度を定量化するために用います。今回のIs値はの乗とやや高い値でした。フェログラフィー【定性分析：摩耗粒子および摩耗形態観察】分析結果から比較的多く観察された摩耗粒子は、以下の通りでした。切削粒子・異物や金属表面の微小突起に起因する切削摩耗により発生。疲労摩耗粒子・繰返し応力を受けて発生。観察された摩耗粒子の中でも切削粒子は、将来的な摩耗の進行に繋がる可能性を示唆しているため、傾向監視が必要と思われます。減速機で切削摩耗が発生した場合、減速機内部で使用されている転がり軸受が切削摩耗により生じた軌道面の損傷が起点となって、寿命が分の程度に低下することがあることから、切削摩耗には十分注意する必要があります。切削摩耗の発生原因となる混入異物が残留している場合、この異物により切削摩耗が継続して発生する可能性があります。Iカップリング発光分光分析【SOAP-T】検出された金属元素から、摩耗粒子の発生箇所は、以下のように推定できました。鉄、鉛、銅、クロム、アンチモン、錫、亜鉛・ギヤ、軸受等リン、モリブデン・添加剤カルシウム、バリウム、アルミニウム、ナトリウム、マグネシウム・外部混入異物SOAP-Tの結果、亜鉛がppm検出されました。亜鉛を使用した箇所の溶出・摩耗が発生していると思われます。亜鉛メッキ等であった場合、耐食性が低下して腐食に進展することが懸念されます。バックラッシご提供いただいた減速機に関する情報からハスバ歯車の組み合わせの段減速機構であり、この歯車の構成から接触点箇所のバックラッシを求めました。尚、不明な部分がありましたので、モジュールを、歯幅をmmと仮定しました。ギヤのバックラッシの増加量を求めた結果、接触点箇所でバックラッシの増加量は、最も大きい箇所で約.μmと推定されます。バックラッシ増加分の上限値は、メーカにより差異はあるものの、当社の推奨するバックラッシは、一般に推奨されるμmを管理目安にしています。この値に比較して十分に小さい値です。計数汚染度は当社推奨の管理限界値を超えていました。計数汚染度計数汚染度は、NAS級以上と当社推奨の管理限界値NAS級を超えていました。重量汚染度は、.mg/mlでした。光学顕微鏡写真供試油を濾過したフィルタ表面上の夾雑物を光学顕微鏡で観察した結果、茶褐色の粘ちょう物、金属片、鉄錆、砂等が観察されました。は良好と判断します。粘度新油に対する粘度変化率は+.％でした。これは、当社推奨の管理限界値である±％以内であり、良好と判断します。水分は、ppmと当社推奨の管理限界値の以下であり、良好と判断します。酸価は、.mgKOH/gと新油値.mgKOH/g以下であり、良好と判断します。IRIRチャートの結果、新油と使用油のスペクトルパターンはほぼ一致し、また、油劣化の兆候を示すカルボン酸の吸収ピークが確認されていないことから、良好と判断します。
報告№104-0124 報告№104-0124 | 分析№104-00959 分析№104-00959 | 104-00959_ミルF減速機_チェック済み | 計数汚染度はNAS級、重量汚染度は.mg/mlと高く、汚染されていました。機器の潤滑状態ミル減速機は、継続使用した場合の限界稼働時間は年程度と推定され、他のミル減速機に比較し現状の摩耗速度はやや大きいと推定されます。本機は分析の時間前に更油されており、摩耗速度が大きいのは、更油以前の摩耗粒子が残留していた可能性もあり、この影響で更油後の摩耗粒子濃度が高くなった可能性も考えられます。実際の摩耗速度を確認するには、再分析が必要と思われます。バックラッシ増加分は、バックラッシ上限から減速機組付け時の初期値を差し引いた値がバックラッシ増加の許容限界となります。当社がこれまで経験した石炭火力のミル減速機におけるバックラッシの許容範囲は、一般に、μm程度が上限値であり、また、初期のバックラッシは、約μm前後であることを経験しています。この例を参考に歯面の減肉に関し、トライボ診断から求めた限界稼働時間を検討しました。前述したように、今回のバックラッシ上限値をμmと仮定し、また、初期のバックラッシをμmとした場合、許容増加分はμmとなります。これを基に、今回得られたトライボ診断結果の単位稼働時間あたりのバックラッシの増加分×-μm／hから限界稼働時間を計算したところ、万時間使用可能となりました。ギヤ歯面の摩耗形態は、一般に疲労摩耗であり、図aのような挙動を示します。本機のギヤ歯面の摩耗は、ミルやに比較して、単位稼働時間当りのバックラッシの増加分の値が大きく劣化進行期に入っているように見えます。但し、前述のとおり本機は分析の時間前に更油されており、摩耗速度が大きいのは、更油以前の摩耗粒子が残留していた可能性もあり、この影響で更油後の摩耗粒子濃度が高くなった可能性も考えられます。実際の摩耗速度を確認するには、再分析が必要と思われます。疲労摩耗は劣化進行時期を迎えると加速的に進行しますので、定期的に分析を実施し、劣化進行期の入口を確認し、認識できたところで、摩耗の進行速度を求め、バックラッシ増加分の限界値に到達する時期を予測する方法で管理する方法が望ましいと思われます。したがって、現段階で確認したい情報として、前回点検時に測手したバックラッシ設計上のバックラッシ許容範囲が必要です。今後は、これらの情報に加え、バックラッシ増加が限界許容値の分の程度になったことが確認されるまで、当面は年に度の周期で分析を実施し、バックラッシ増加が限界許容値の分の程度になったことが確認できた時点から、分析周期を～ヶ月周期に変更し、管理されることを推奨します。分解点検の必要性減速機の構造から、最も負荷が大きく、摩耗が進行しやすい箇所はスパイラルベベルギヤとスパイラルベベルピニオンと推定されますが、ここでバックラッシの増加分を下表aに示します。前述のバックラッシの上限値μmに比較して十分に小さく、このことから継続使用可能な状態にあり、分解点検の必要はないと判断します。EMBEDExcel.Sheet.ギヤ歯面の摩耗状況減速機の構造から、最も負荷が大きく、摩耗が進行しやすい箇所はスパイラルベベルギヤとスパイラルベベルピニオンと推定されます。このSBGとSBPが接触する歯面におけるピッチ線上の摩耗量を分析結果から定量的に評価しました。ここでは、ご提供いただいた第段ベベルギヤのモジュール、ピッチ円径、歯幅、歯数のSBG、SBPの各寸法を用い、噛み合い面の接触摩耗面積の分のと仮定して、この部分が摩耗した場合のバックラッシの増加分を分析結果から推定しました。 ・ 計算に用いた各パラメータは以下の通りです。 計算の結果、バックラッシの増加分は、下表bの通りでした。EMBEDExcel.Sheet.
報告№109-09183 報告№109-09183 | 分析№109-001455 分析№109-001455 | 109-001455 | 主油タンク移送用配管から採油を実施したサンプルを分析した結果、全てのデータが当社推奨の管理限界値内にあり、継続使用可能と判断します。を示す以下の各項目は、全て良好の範囲にありました。粘度は良好と判断します。粘度はmm/sと新油値mm/sに比較して粘度変化率は+％で、当社推奨の管理限界値である±％以内にあり、良好と判断します。全酸価は良好と判断します。全酸価は.mgKOH/gと新油値.mgKOH/g以下であり、良好と判断します。RBOTは良好と判断します。RBOTの結果、当社推奨の管理限界値min以上あり、良好と判断します。色相はL.でした。色相の結果、L.でした。計数汚染度は、NAS級と油清浄機が設置されている系統においてはやや高く、NAS級以上の清浄度で管理されることを推奨します。水分は良好と判断します。水分はppmと当社推奨の管理限界値の以下であり、良好と判断します。計数汚染度はやや汚染されていました。計数汚染度は、NAS級と油清浄機が設置されている系統においてはやや高く、NAS級以上の清浄度で管理されることを推奨します。重量汚染度は良好と判断します。重量汚染度は.mg/mlと当社推奨の管理限界値のmg/ml以内にあり、良好と判断します。
報告№109-09249 報告№111-00550 | 分析№109-001747 分析№111-002520 | 111-002520 | 潤滑油は継続使用可能な状態であり、また運転中における潤滑状態も正常であったものと判断します。本設備で使用しているファイヤクエルEHCは、エステル系の合成潤滑油であるため、酸化安定度試験の規定で加える水の影響で加水分解してしまうことから、本油種の評価には、酸化安定度は不向きであることが分かりました。今後は、全酸価および有機物・有機化合物による評価を推奨します。本試料油は、分析の結果は全ての分析項目の値が当社推奨の管理基準値を満たしており、新油分析値との比較結果も問題となる値はありませんでした。分析結果特性低下特性低下に係るパラメータの分析結果は良好と判断します。粘度粘度は.mm/sと新油値mm/sに対する粘度変化率は-％で、当社推奨の管理限界値である±％以内にあり、良好と判断します。全酸価添加油の全酸価は、油メーカによって初期値が違うため統一した管理基準を設定するのが困難であることから、当社では管理限界値を設定しておらず、新油分析値との比較及び他の分析項目の結果より全酸価の状態判断を行います。その結果、全酸価は.mgKOH/gと新油値.mgKOH/gに比較して若干高くなっていますが、IRチャートに示すように劣化の兆候として現れるカルボン酸などの有機物・有機化合物の発生が確認されていないことから、良好と判断します。酸化安定度酸化安定度はminであり、当社推奨の管理限界値のmin以上であることから良好と判断します。有機物・有機化合物有機物・有機化合物は、IRチャートによる新油分析値との比較の結果、cm-付近に劣化の兆候を示すカルボン酸の吸収が確認されていないことから、良好と判断します。色相はLであり、新油値のLに比較して大きな変化はないことから、良好と判断します。汚染に係るパラメータの分析結果は良好と判断します。水分はppmであり、新油に比較して大きな変化はありませんでした。汚染粒子数はNAS級であり、当社推奨の管理限界値のNAS級以内であることから良好と判断します。汚染度物重量は.mg/mlであり、当社推奨の管理限界値のmg/ml以内であることから良好と判断します。摩耗運転中における潤滑状態は正常であったものと判断します。異常摩耗の早期発見パラメータであるフェログラフィーのIs値がのマイナス乗と良好の範囲にあったことから、潤滑箇所の潤滑状態は正常と判断します。金属濃度SOAP法により金属濃度を測定した結果、潤滑箇所で発生する金属接触によって検出されるクロムがppm、油の添加剤成分であるリンがppm、外部から混入したと思われるホウ素がppm検出されました。金属濃度酸溶解法により金属濃度を測定した結果、外部から混入したと思われるカルシウム、ナトリウムが共にと僅かに検出されましたが良好と判断します。
報告№108-4530 報告№108-4530 | 分析№108-03194 分析№108-03194 | 108-03194 | 真空ポンプの作動油が黒化しており、固着する現象が発生している。補給の際に使用油と異なる油種を混入している。固着の原因異種油の混合による影響本試料油は、採油量が少なかったため重量汚染度は参考値としてお考え下さい。固着の原因分析の結果、計数汚染度、重量汚染度が共に当社推奨の管理限界値を超え、全酸価も非常に高くなっていることが分かりました。FBKタービンとモービルDTEオイルライトをIRスペクトルで比較したところ、両油のスペクトルには無いcm-付近に吸収が確認されました。加えてに、フィルタ表面の異物観察では、表面が茶褐色の粘ちょう物が確認されています。FBKタービンとモービルDTEオイルライトの両油には無いこのピークは、エステルを含む油種にみられるピークであるため異種油が混入した可能性が考えられました。以上のことから、固着の原因は、FBKタービンとモービルDTEオイルライト以外の異種油の混入によりスラッジが発生し、真空ポンプ内部で固着現象が発生した可能性が高いと思われます。異種油の混合による影響補給油には、添加剤としてリンと亜鉛を含むモービルDTEオイルライトを使用しているとのことですが、分析の結果ではこれら添加剤が殆ど検出されていないことからモービルDTEオイルライトの混入割合は非常に小さいと思われました。また、IRで確認されたcm-付近で確認された吸収は、両油からは確認されていないため、これら油種の混合の影響でスラッジが発生した可能性は低いと思われます。IRで確認されたcm-付近の吸収は、エステルなどの成分でよく確認されます。この吸収を持つ異種油の調査が重要であり、混入する可能性がある油種をリストアップし、IRにより照合チェックされることを推奨します。
報告№109-09136 報告№111-00399 | 分析№109-001160 分析№111-001896 | 111-001896 | 前回同様にSOAP/D-SOAPの結果で軸受メタルの主成分である錫が比較的多く検出されたことから、軸受摺動面では油膜切れが発生し、摩耗が連続的に発生する状況になっていると推定されました。軸受メタルの情報提供今後軸受メタルの摩耗が進行した場合、摩耗程度を評価する必要がありますので、次回分析時には、メタルサイズ、回転数、油入替後および直近のメタル交換からの運転時間をお知らせください。新油との比較による評価を示す粘度、全酸価、IRのデータは新油データを基準として評価しています。今回は油名が不明であったため判断できませんでしたが、今後評価する場合は、充填用に新油を同時に分析することをご検討下さい。フェログラフィー異常摩耗の早期発見パラメータとして摩耗粒子を定量化して評価するフェログラフィーのIs値は、前回ののマイナス乗から乗に上昇していました。摩耗粒子の形態で比較的多く観察された粒子は、潤滑状態が正常な場合に発生する摩耗粒子、外部から混入したと思われる鉄錆、砂等でした。これらの摩耗粒子が観察された場合、潤滑部で発生している摩耗形態は、正常なマイルド摩耗であることが分かります。Iカップリング発光分光分析供試の潤滑油を分析した結果、検出された金属元素は、SOAPの結果表に示すように、鉄、鉛、銅、アンチモン、錫、カルシウム、バリウム、ナトリウムが検出されました。これらの検出された金属元素から発生箇所を推定すると鉄、鉛、銅、アンチモン、錫・軸受等カルシウム、バリウム、ナトリウム・外部混入異物であると思われます。このうち、機械部品が摩耗したと思われる元素はのグループです。前回同様に軸受メタルの主成分である錫が検出されました。設備油量L、検出された錫濃度を基にして摩耗体積量を計算しました。その結果、cmとなりました。この摩耗体積が軸受メタルに直ちに影響があるのかを知るには、軸受メタルのサイズなどの諸元が必要ですが、この摩耗体積は通常ではなく、軸受摺動面の摩耗が厳しい状況にあることを示唆しているものと思われます。計数汚染度前回に比較して計数汚染度はNAS級からNAS級にランク減少し、良好でした。粒度分布粒度分布は.～μmの範囲にあり、.μmにピークが確認されました。水分、全酸価、IRの各データは良好でした。尚、粘度はmm/sでした。本試料油は、VGの規格値内にあることから、良好でした。
報告№107-0101 報告№107-0101 | 分析№107-00529 分析№107-00529 | 107-00529 | 分析の結果、全てのデータが良好であることから、この油は継続使用可能と判断します。尚、圧油集油槽には、精密なフィルタが設置されているため、油中粒子が除去され、摩耗に変化が生じても検出できにくい状況にあります。それにもかかわらず、フェログラフィーの摩耗粒子形態観察の結果で外部から混入した鉄錆や砂等の異物が観察され、今後これらの異物が摺動面に噛み込み摩耗が発生することが懸念されます。そこで、正確に解析するために濾過機の入口と出口から採油を実施し、正確な濾過効率を基に摩耗の進行状況を確認されることを提案します。は良好と判断します。粘度は良好と判断します。粘度はmm/sと新油値mm/sに比較して、粘度変化率は-％で、当社推奨の管理限界値である±％以内にあり、良好と判断します。水分は良好と判断します。水分はppmと当社推奨の管理限界値の以下であり、良好と判断します。全酸価は良好と判断します。全酸価は.mgKOH/gと新油値以内にあり、良好と判断します。IRの結果、良好と判断します。IRの結果、油劣化の兆候を示すカルボン酸の吸収が確認されていないことから、良好と判断します。RBOTの結果、良好と判断します。RBOTはminと当社推奨の管理限界値のmin以上であり、良好と判断します。は良好と判断します。計数汚染度は良好と判断します。計数汚染度はNAS級と当社推奨の管理限界値のNAS級以内であり、良好と判断します。重量汚染度は良好と判断します。重量汚染度は.mg/mlと当社推奨の管理限界値のmg/ml以内であり、良好と判断します。機器の潤滑状態機器の潤滑状態は正常と判断します。SOAPの結果は良好です。SOAPの結果、鉄がppm、錫がppm、油の添加剤成分であるリンがppm検出されました。D－SOAPの結果は良好です。D－SOAPの結果、外部から混入したと思われるナトリウム、カルシウムが共に検出されました。フェログラフィーの結果は良好です。異常摩耗の早期発見パラメータであるフェログラフィーのIs値が.と良好の範囲にあり、潤滑状態は正常と判断します。
報告№108-0227 報告№113-00247 | 分析№108-01664 分析№113-000936 | 113-000936 | 対象設備は継続使用可能な状態にあると判断します。但し、将来的な摩耗進行の有無を確認するためにも傾向監視を継続することが有効です。定期的な分析今後懸念される疲労摩耗およびフレッティング摩耗の進行を監視するため、定期的に分析を実施することを推奨します。分析結果はフェログラフィーおよびSOAP/D-SOAPの結果から総合的に判断した結果、継続使用は可能ですが、今後の機器の機能を確認するためにも傾向管理が有用と考えます。フェログラフィー【定量分析：Is値】Is値は異常摩耗の早期発見パラメータのつで、摩耗程度を定量化するために用います。今回のIs値はの乗と低い値でした。フェログラフィー【定性分析：摩耗粒子および摩耗形態観察】分析結果から観察された代表的な粒子は、以下の通りでした。疲労摩耗粒子・繰返し応力を受けて発生。赤錆・フレッティングにより発生。黒錆・潤滑状態がやや厳しい凝着摩耗により発生。金属接触が厳しく、且つ、高い摩擦熱が発生していると考えられます。観察された摩耗粒子の中でも赤錆、黒錆は、将来的な摩耗の進行に繋がる可能性を示唆しているため、傾向監視が必要と思われます。黒錆は、凝着摩耗に分類されます。これらの摩耗粒子は、ギヤ歯面や軌道面で凝着、破断を繰り返し、この過程で生じる移着粒子が成長して摩耗粒子となります。そのため、ギヤ歯面や軌道面では局部的に油膜切れが発生していることを示しています。この状態が継続した場合、摩耗粒子のサイズは徐々に大型化していき、最終的には設備の損傷に至る場合があります。フレッティングは、・軸と転がり軸受の内輪内面・軸受箱と転がり軸受の外輪外面・転がり軸受の軌道輪と転動体・ギヤ歯面の箇所で発生する可能性があります。フレッティング粒子は酸化して硬いため、軸受軌道面やギヤ歯面に噛み込んだ場合はその傷が疲労剥離の起点となり、疲労摩耗へと進展することが想定されます。Iカップリング発光分光分析【SOAP／D-SOAP】検出された金属元素 分類 鉄、鉛、銅、クロム、錫 ギヤ・軸受等 リン、亜鉛、カルシウム 添加剤 ケイ素、ナトリウム 外部混入異物 検出された元素の中で鉛、銅、ケイ素が比較的高く注意が必要です。元素 検出された原因および懸念事項 ケイ素 一般に、潤滑油中からケイ素が検出された場合の原因として、油の消泡剤として使用されるシリコン系の添加剤が検出されるフェログラフィーおよびフィルタ表面の異物観察で砂が多く観察され、これが検出されるシリコングリースをシール部に塗布している場合、このシリコングリースが潤滑油に混入して検出されるなどが挙げられますが、今回検出が比較的高濃度であることからの可能性が考えられます。については、分析結果では確認することが出来ませんので、これに関する情報があれば提供をお願いします。 鉛銅 SOAPで鉛がppm、銅が検出されたことから、鉛を使用した箇所および銅を使用した箇所の溶出・摩耗が発生していると推定されます。亜鉛系添加剤を使用している潤滑油でこれらの元素が検出される場合、潤滑系統内でこれらの金属が亜鉛系添加剤の影響により溶出することが知られています。今回の検出は、この溶出と摩耗との双方によるものと考えられます。今後、別紙鉱油の酸化に対する金属触媒の影響に示すように濃度の増加に伴い酸化速度が速まる可能性があります。 計数汚染度は、NAS級以上と当社推奨の管理限界値を超えていました。D-SOAPで油の添加剤成分である亜鉛が高濃度で検出され、フィルタ表面の異物観察で金属片、赤錆、砂等が観察されたことから、汚染度が高い要因は、摩耗と外部混入異物の影響と思われます。
報告№109-09136 報告№113-00201 | 分析№109-001160 分析№113-000741 | 113-000741 | 分析の結果、物理的性状、汚染状態、摩耗状態を評価する全ての分析データは良好であったことから、潤滑油および軸受は継続使用可能と判断します。但し、発光分光分析法による油中金属分析の結果で、前回同様に潤滑油中に亜鉛が高濃度で検出されました。前回から亜鉛の濃度に大きな変化はないことから、溶出・摩耗の進行はないものの、この亜鉛が亜鉛メッキ等であった場合、耐食性が低下することもあるため、今後の濃度上昇には注意が必要です。定期的な分析定期的に分析を実施することにより、データの変化から異常の兆候を早期に発見することが可能となります。また、今回は対象設備の初回分析であるため、あと最低でも回分析を実施し、分析データの変化から今後の分析周期を検討することを推奨します。軸受の摩耗状態フェログラフィーおよびSOAP/D-SOAPのデータから総合的に解析した結果、軸受の摩耗状態は正常であり、継続使用可能と評価できます。フェログラフィー【定量分析：Is値】Is値は異常摩耗の早期発見パラメータのつで、摩耗程度を定量化するために用います。Is値は前回に比較してのマイナス乗から変化はなく、低い値でした。フェログラフィー【定性分析：摩耗粒子および摩耗形態観察】分析結果から観察された全ての粒子量は少でした。Iカップリング発光分光分析【SOAP/D-SOAP】検出された金属元素から発生箇所を推定すると、以下の通りでした。鉄、亜鉛・軸受等、配管系党配管、タンク内壁の塗料等亜鉛、カルシウム、ナトリウムアルミニウム・外部混入異物SOAPの結果、前回同様に亜鉛がppm検出されました。新油には添加剤成分として亜鉛が含まれていないことから、亜鉛を使用した箇所の溶出・摩耗が発生しているか、異種油の混入が考えられます。亜鉛メッキ等であった場合、耐食性が低下することが懸念されます。また、軸受メタルの材質がWJであった場合、亜鉛の溶出も推測されますが、亜鉛が含まれた軸受であった場合、軸受メタルの摩耗が進行すると共に亜鉛と合わせて、錫も一緒に検出されると思われます。今回は軸受メタルの主成分である錫は、検出されていないことから、軸受からの溶出の可能性は比較的低いと考えられます。は良好でした。計数汚染度計数汚染度はNAS級と当社推奨の管理限界値NAS級以下であり、良好と判断します。重量汚染度は.mg/mlと当社推奨の管理限界値mg/ml以下であり、良好と判断します。は良好でした。粘度粘度は、mm/sと新油値mm/sに比較して、粘度変化率は+.％で、当社推奨の管理限界値である±％以内であり、良好と判断します。水分は、と当社推奨の管理限界値の以下であり、良好と判断します。酸価は、.mgKOH/gと新油値.mgKOH/gに比較して変化はなく、良好と判断します。IRIRチャートの結果、新油と使用油のスペクトルパターンはほぼ一致し、また、油劣化の兆候を示すカルボン酸の吸収ピークが確認されていないことから、良好と判断します。RBOTRBOTの結果、minと当社推奨の管理限界値min以上にあり、良好と判断します。
報告№105-0019 報告№112-00546 | 分析№105-00172 分析№112-002264 | 112-002264 | 潤滑油は継続使用可能な状態にあると判断します。但し、計数汚染度はやや高く、軸受の摩耗を示す錫が検出されたことから、軸受メタルの摩耗が確認されました。はフェログラフィーおよびSOAP／D-SOAPの結果から総合的に判断した結果、軸受摺動面では局部的に油膜が切れやすい状態にあると考えられます。フェログラフィー【定量分析：Is値】Is値は異常摩耗の早期発見パラメータのつで、摩耗粒子を定量化するために用います。今回のIs値はと低い値でした。フェログラフィー【定性分析：摩耗粒子および摩耗形態観察】分析結果から比較的多く観察された粒子は、以下の通りでした。正常な摩耗粒子・潤滑状態が正常なマイルド摩耗により発生。Iカップリング発光分光分析【SOAP／D-SOAP】検出された金属元素から発生箇所を推定すると、以下の通りでした。鉄、錫・軸受等バリウム・添加剤カルシウム、ナトリウム・外部混入異物D-SOAPで軸受の摩耗を示す錫が検出されたことから、軸受メタルの摩耗が確認されました。計数汚染度は、NAS級とやや高い値でした。フィルタ表面の異物観察で鉄錆、砂等が観察されたことから、汚染度が高い要因は、摩耗と外部混入異物の影響と思われます。．粘度、水分、酸価、IR、RBOTの各データは良好でした。分析結果は良好と判断します。粘度粘度はmm/sと新油値mm/sに比較して、粘度変化率は+％で、当社推奨の管理限界値である±％以内にあり、良好と判断します。水分はppmと当社推奨の管理限界値の以下であり、良好と判断します。酸価は.mgKOH/gと新油値の.mgKOH/gに比較して変化はないことから、良好と判断します。IRIRの結果、油劣化の兆候を示すカルボン酸の吸収が確認されていないことから、良好と判断します。RBOTRBOTはminと当社推奨の管理限界値のmin以上であり、良好と判断します。計数汚染度はやや高い値でした。計数汚染度計数汚染度はNAS級と当社推奨の管理限界値のNAS級以下にあるものの、やや高い値でした。重量汚染度はmg/mlと当社推奨の管理限界値のmg/ml以下であり、良好と判断します。D-SOAPの結果、軸受の摩耗を示す錫が検出されました。SOAPSOAPの結果、油の添加剤成分であるバリウムがppm検出されました。軸受の摩耗を示す錫は検出されず、良好と判断します。D-SOAPD-SOAPの結果、鉄が、軸受の摩耗を示す錫が、油の添加剤成分であるバリウムがppm、外部から混入したと思われるカルシウムが、ナトリウムが検出されました。フェログラフィー異常摩耗の早期発見パラメータであるフェログラフィーのIs値がと良好の範囲にありました。
報告№111-00058 報告№111-00058 | 分析№111-000379 分析№111-000379 | 111-000379_date110825 | グリースの物理的性状は良好と判断します。グリースは継続使用可能な状態にあると判断します。≪状態監視とパラメータ≫分析の目的および各分析のパラメータは以下の通りです。特性低下目的：グリースの分析結果から、グリースの物理的性状や劣化傾向などを確認する。全酸価JISK赤外線吸収スペクトルJISKちょう度JISK滴点JISK摩耗目的：グリース中の摩耗粒子を分析する事により、回転・摺動部の潤滑状態、摩耗劣化の程度、余寿命などを解析する。摩耗診断電子顕微鏡観察JISKX線マイクロアナリシス油中金属濃度JISK≪分析結果≫特性低下全酸価：良好全酸価.mgKOH/gは新油値の.mgKOH/g以内にあることから、問題は無いと判断します。赤外線吸収スペクトル：良好ちょう度：良好ちょう度値はと当社推奨の管理限界値であるから以内に留まっています。滴点：良好滴点はと新油値のに比較し高いものの、ちょう度が良好の範囲にあり、かつ、有機物・有機化合物試験の結果で油劣化の兆候を示すカルボン酸の吸収が見られないことから、問題は無いと判断します。摩耗摩耗診断電子顕微鏡観察・X線マイクロアナリシス：今回は実施していません。油中金属濃度：今回は実施していません。
報告№109-09136 報告№112-00145 | 分析№109-001160 分析№112-000579 | 112-000579 | 潤滑油の劣化は確認されていないことから、運転状況に変化がなければ、年は延伸可能と判断します。軸受は継続使用可能な状態にあるものの、今後も摩耗の進行を傾向監視するため、以下の対策を推奨します。定期的な分析凝着摩耗の進行を監視するため、定期的に分析を実施し、分析データによる摩耗の進行状況を確認することを推奨します。最適な採油方法本試料油は、機器停止中に抜き出し口から採油されています。機器が停止している状態では、別紙油中粒子の沈降の影響に示すように油槽内で撹拌がなくなり固形物が沈降するため、油中汚染度は高くなると推定されます。今後の採油は、極力運転中もしくは停止直後の油槽中層部から実施されることを推奨します。フェログラフィーIs値は異常摩耗の早期発見パラメータのつで、摩耗粒子を定量化するために用います。今回のIs値はの乗であり、潤滑状態はやや厳しいと判断できます。摩耗粒子の形態で比較的多く観察された粒子は、潤滑状態が正常な場合に発生する摩耗粒子金属潤滑部が局部的に油膜切れを起して発生するシビア粒子でした。これらの摩耗粒子が観察された場合、潤滑部で発生している摩耗形態は、正常なマイルド摩耗潤滑状態がやや厳しい凝着摩耗であることが分かります。Iカップリング発光分光分析【SOAP／D－SOAP】検出された金属元素は、SOAP／D－SOAPの結果表に示すように、鉄、鉛、銅、錫、亜鉛、カルシウム、ケイ素、ナトリウムでした。検出された金属元素から発生箇所を推定すると鉄、銅、錫、亜鉛・軸受等カルシウム、ケイ素、ナトリウム・外部混入異物であると思われます。このうち、機械部品が摩耗したと思われる元素はのグループです。計数汚染度はNAS級とやや高い値でした。フィルタ表面の異物観察で鉄錆、砂等が観察されたことから、汚染度が高い要因は、摩耗と外部混入異物の影響と思われます。粘度、水分、酸価、IR、RBOTの各データは良好でした。尚、更油日が不明でしたので、前回の採油後に更油を実施したものと仮定して油の余寿命を求めました。別紙RBOTの減少傾向から油の余寿命を求めた結果、本試料は直近の更油から起算して稼働日数が年月まで使用可能であることが分かります。
報告№109-09136 報告№110-00326 | 分析№109-001160 分析№110-001454 | 110-001454 | 摩擦面で発生している摩耗の形態や潤滑状態は、フェログラフィーで得られた摩耗粒子の観察結果から評価します。同法は、摩耗粒子を含んだ試料油を磁力で油と粒子とに分離する技術で、分離された摩耗粒子を解析することによって潤滑状態の健全性や摩耗粒子の発生原因を診断するものです。摩耗粒子と摩耗形態観察された粒子は、潤滑状態が正常な場合に発生する摩耗粒子でした。以上から、潤滑部で発生している摩耗は正常なマイルド摩耗であることが分かりました。潤滑状態異常摩耗の早期発見パラメータであるIs値は、潤滑状態が正常であるの乗となっていました。汚染度水分濃度は、前回同様に管理基準以内にあり良好でした。粘度、全酸価、RBOTの各データは、前回同様に管理基準以内にあり良好でした。潤滑油および軸受は継続使用可能な状態にあると判断します。
報告№109-09136 報告№113-00213 | 分析№109-001160 分析№113-000827 | 113-000827 | 潤滑油の汚染度はやや高いものの、良好な範囲にあることから、継続使用可能と判断します。減速機減速機は、直ちに異常につながるような摩耗粒子が観察されなかったことから、継続使用可能な状態にあると判断します。但し、今後の摩耗進行の有無を確認するためにも傾向監視を継続することが有効です。定期的な分析今後懸念される汚染度の増加および疲労摩耗の進行を監視するため、定期的に分析を実施することを推奨します。バックラッシによる評価トライボ診断では、バックラッシの増加量を分析結果から計算できますので、構造が確認できる図面、ギヤの形式、歯形、モジュール、歯数、歯幅、油入替後の稼働時間ならびに分解点検後の稼働時間をお知らせ下さい。計算結果をご報告いたします。はフェログラフィーおよびSOAP/D-SOAPの結果から総合的に判断した結果、継続使用は可能ですが、今後の機器の機能を確認するためにも傾向管理が有用と考えます。フェログラフィー【定量分析：Is値】Is値は異常摩耗の早期発見パラメータのつで、摩耗程度を定量化するために用います。Is値は前回に比較して、の乗から乗に低下し、低い値でした。フェログラフィー【定性分析：摩耗粒子および摩耗形態観察】分析結果から観察された代表的な粒子は、以下の通りでした。疲労摩耗粒子・繰返し応力を受けて発生。Iカップリング発光分光分析【SOAP/D-SOAP】検出された金属元素から発生箇所を推定すると、以下の通りでした。鉄、ニッケル、亜鉛・ギヤ、軸受等リン・添加剤カルシウム、アルミニウム、ナトリウム・外部混入異物本試料油は、分析の結果から潤滑油添加剤としてμm以下のモリブデンが使用されていることがわかります。モリブデンは、有機モリブデンと二硫化モリブデンの種類が添加剤として使用され、有機モリブデンは油に溶解し、粒子としてのモリブデンは二硫化モリブデンであり、一般にマイクロパウダーであることが多く、本試料油が新油の場合は、分析の結果から～μmのサイズが極めて多いことがわかります。そのため、診断に影響が出るこのサイズを除外して診断する必要があります。今回、モリブデンの影響を除外してデータを見ると、計数汚染度は良好な範囲にあると判断出来ます。粘度、水分、酸価、IRの各データは良好でした。
報告№109-09136 報告№110-00636 | 分析№109-001160 分析№110-002879 | 110-002879 | Iカップリング発光分光分析供試のタービン油を分析した結果、SOAP／D－SOAPで鉄、リン、カルシウム、ケイ素、ナトリウムが検出されました。これらの検出された金属元素から発生箇所を推定すると鉄・軸受等リン・オイル添加剤カルシウム、ケイ素、ナトリウム・外部混入異物であると思われます。このうち、機械部品が摩耗したと思われる元素はのグループです。フェログラフィー異常摩耗の早期発見パラメータとして摩耗粒子を定量化して評価するフェログラフィーのIs値は、潤滑状態がやや厳しいの乗でした。摩耗粒子の形態で比較的多く観察された粒子は、潤滑状態が正常な場合に発生する摩耗粒子、異物などの噛み込みにより発生する切削粒子、金属潤滑部が局部的に油膜切れを起して発生するシビア粒子、局部的に高圧・高温となる場合に発生するフリクションポリマ、外部から混入したと思われる鉄錆等でした。このような摩耗粒子が観察された場合には、潤滑部では正常なマイルド摩耗、異物などによる切削摩耗とやや厳しい摩耗形態の凝着摩耗が発生し、そして局部的ではあるものの高圧・高温の箇所が発生していることも分かります。特に、切削摩耗は摩耗形態の中でも摩耗進行速度が速く、転がり軸受でこの摩耗形態が発生した場合には寿命が分の程度に低下することも知られています。切削摩耗により生じた軌道面の損傷が起点となって転がり軸受の寿命となるフレーキングに進展することが懸念されます。フリクションポリマは、潤滑油が軌道面に押し込められ高圧状態になると同時に、圧縮熱により高温状態になった結果、基油自身が重合反応を起こし生成することが知られています。そのため、高圧高温状態の解消がなされなければ、潤滑油の劣化が進行し、粘度上昇に因る潤滑異常に進展する場合があります。計数汚染度は当社推奨の管理限界値に到達していました。フィルタ表面の異物観察で鉄錆、砂等が観察されたことから、汚染度が高い要因は、摩耗と外部混入異物の影響と思われます。粘度、全酸価、IR、RBOTの各データは良好でした。尚、別紙RBOTの減少傾向から油の余寿命を求めた結果、本試料は直近の更油から起算して稼働時間が時間まで使用可能であることが分かります。また、稼働時間時間は、前回から今回までの稼働率と同様と仮定すると更油から日となります。潤滑油および軸受は継続使用可能な状態にあるものの、油の劣化および摩耗の進行が懸念されるため、以下の対策が必要です。定期的な分析摩耗の進行を監視するため、定期的に分析を実施し、油の劣化および摩耗の進行状況を確認することを推奨します。再分析の時期を理論的に求めたところ、最短で約時間となります。この時間は、油中汚染物が均一になるために必要とする時間であり、この時間を経過すれば、油が入れ替わっていても再分析の結果から状態の傾向を確認することが可能となります。そのため、試運転などで数時間の運転が可能であれば、より的確に状況が確認できますので再分析を推奨します。油槽内の清掃使用油の汚染度がやや高く、油槽内は汚染されていると思われます。更油をする際には、油槽内を清掃し、更油する新油もNAS級程度の清浄な潤滑油を更油することを推奨します。
報告№103-8001 | 分析№103-00131 | 103-00131 | オーバーホール後に精点Aを実施した結果、軸受メタルは継続使用可能な状態にあると考えられますが、僅かにメタルの摩耗が確認されました。今後、摩耗が進行する場合がありますので、ヶ月以内に精点Bを実施し、摩耗の進行状況を確認されることを推奨します。これらのことは、異常摩耗の早期発見パラメータであるフェログラフィーのIs値が、と良好の範囲にあるものの、摩耗粒子の形態観察の結果、金属接触が厳しい場合に発生するシビア粒子、μmサイズのホワイトメタルが見られ、D-SOAPの結果、メタルの主成分である錫が検出されたことから判断できました。尚、を示す粘度、水分、全酸価、IR、RBOTの各データが良好であることから、この油は継続使用可能と判断します。
報告№107-6000 報告№107-0009 | 分析№107-00010 分析№107-00034 | 107-00034 | 分析の結果、ギヤ歯面の摩耗が確認されました。今後更に摩耗が進行することが懸念されるため、ヶ月後に再度分析を実施し、摩耗の進行状況を確認することを推奨します。一方、を示す粘度、水分、全酸価、IRの各データは良好の範囲にあることから、この油は継続使用可能と判断します。これらのことは、異常摩耗の早期発見パラメータであるフェログラフィーのIs値がの乗と良好の範囲にあるものの、摩耗粒子形態観察の結果、ギヤ歯面の摩耗により発生した摩耗粒子が多く観察されたことSOAP／D－SOAPの結果、鉄が検出されたこと以上のことから判断しました。尚、今回の採油は、ドレンバルブから廃油を実施しないで採油しました。正確な潤滑状態を確認するためには、再度採油・分析を実施するとともに、今後の採油は、外部からの影響を避けるため運転中及び停止直後に油層中層部から実施することを推奨します。また、油槽中層部から採油が実施出来ない場合は、採油前の廃油を必ず行うことを併せて推奨します。トライボ診断では、ギヤのバックラッシの増加量を分析結果から計算し、ギヤの摩耗状況を確認できますので、構造が確認できる図面、ギヤの形式、歯形、モジュール、歯数、回転数、増速比、歯幅をお知らせ下さい。計算結果をご報告いたします。
報告№109-09249 報告№111-00162 | 分析№109-001747 分析№111-000880 | 111-000880 | 潤滑油および対象設備は継続使用可能な状態であると判断します。但し、汚染粒子数がやや高く、汚染度物重量が当社推奨の管理限界値を超えていることから、以下の対策を推奨します。油中の汚染度が高く、観察された異物等が軸受軌道面に噛み込み摩耗が進行することが懸念されるため、濾過あるいは更油などによる汚染度の回復を推奨します。フェログラフィー異常摩耗の早期発見パラメータとして摩耗粒子を定量化して評価するフェログラフィーのIs値は、潤滑状態がやや厳しいの乗でした。摩耗粒子の形態で比較的多く観察された粒子は、潤滑状態が正常な場合に発生する摩耗粒子、外部から混入したと思われる鉄錆等でした。これらの摩耗粒子が観察された場合、潤滑部で発生している摩耗形態は、正常なマイルド摩耗が発生していることが分かります。Iカップリング発光分光分析供試のタービン油を分析した結果、検出された金属は油中金属元素の結果表に示すように、鉄、錫、亜鉛、カルシウム、アルミニウム、ナトリウム、マグネシウムでした。これら検出された金属元素から発生箇所を推定すると、鉄、錫・軸受等亜鉛、カルシウム、アルミニウム、ナトリウムマグネシウム・外部混入異物であると思われます。このうち、機械部品が摩耗したと思われる元素はのグループです。汚染粒子数はやや高く、汚染度物重量は当社推奨の管理限界値を超えていました。フィルタ表面の異物観察で表面が茶褐色で金属片、鉄錆、砂等が観察されたことから、汚染度が高い要因は、摩耗、スラッジ、そして外部混入異物の影響と思われます。粘度、全酸価、酸化安定度、有機物・有機化合物の各データは良好でした。分析結果特性低下特性低下に係るパラメータの分析結果は良好と判断します。粘度粘度はmm/sと新油値mm/sに対する粘度変化率は+.％で、当社推奨の管理限界値である±％以内にあり、良好と判断します。全酸価添加タービン油の全酸価は、油メーカによって初期値が違うため統一した管理基準を設定するのが困難であることから、当社では管理限界値を設定しておらず、新油分析値との比較及び他の分析項目の結果より全酸価の状態判断を行います。その結果、全酸価は.mgKOH/gと新油値.mgKOH/gに比較して若干高くなっていますが、IRチャートに示すように劣化の兆候として現れるカルボン酸などの有機物・有機化合物の発生が確認されていないことから、良好と判断します。酸化安定度酸化安定度はminであり、当社推奨の管理限界値のmin以上であることから良好と判断します。有機物・有機化合物有機物・有機化合物は、IRチャートによる新油分析値との比較の結果、cm-付近に劣化の兆候を示すカルボン酸の吸収が確認されていないことから、良好と判断します。色相はLであり、新油値のL.に比較して大きな変化はないことから、良好と判断します。汚染に係るパラメータの分析結果は、汚染粒子数はやや高く、汚染度物重量は当社推奨の管理限界値を超えていました。水分はppmであり、当社推奨の管理限界値の以下であることから良好と判断します。汚染粒子数はNAS級であり、当社推奨の管理限界値のNAS級以内であるものの、やや高い値でした。汚染度物重量はmg/mlであり、当社推奨の管理限界値のmg/mlを超えていました。摩耗フェログラフィーによる摩耗粒子の観察の結果、潤滑状態が正常な場合に発生する摩耗粒子、外部から混入したと思われる鉄錆等が比較的多く観察されました。異常摩耗の早期発見パラメータであるフェログラフィーのIs値がの乗とやや高く、摩耗粒子の形態観察の結果、潤滑状態が正常な場合に発生する摩耗粒子、外部から混入したと思われる鉄錆等が比較的多く観察されました。金属濃度SOAP法により金属濃度を測定した結果、潤滑箇所で発生する金属接触によって検出される鉄がppm、外部から混入したと思われる亜鉛がppm検出されましたが僅かであり良好と判断します。金属濃度酸溶解法により金属濃度を測定した結果、潤滑箇所で発生する金属接触によって検出される鉄が、錫が、外部から混入したと思われる亜鉛が、カルシウムが、アルミニウムが、ナトリウムが、マグネシウムが検出されました。
報告№109-09505 報告№110-00458 | 分析№109-003145 分析№110-002072 | 110-002072 | 前回同様に摩耗粒子の形態観察で潤滑状態が正常な場合に発生する摩耗粒子が比較的多く観察されました。異常摩耗の早期発見パラメータであるフェログラフィーのIs値は、前回のの乗からの乗に桁上昇していました。摩耗粒子の観察結果から、正常な潤滑状態であるマイルド摩耗が発生していることが分かりました。前回に比較してSOAP／D－SOAPの鉄、銅、錫濃度が僅かに増加し、異常摩耗の早期発見パラメータであるフェログラフィーのIs値がの乗からの乗に上昇したことから、摩耗が進行していると思われます。汚染度前回に比較して計数汚染度はNAS級から等級に変化はなく、良好でした。ギヤおよび転がり軸受は継続使用可能な状態にあると判断します。そして、今後も傾向監視を推奨します。計数汚染度は良好と判断します。計数汚染度計数汚染度はNAS級と当社推奨の管理限界値のNAS級以内にあり、良好と判断します。重量汚染度はmg/mlでした。機器の潤滑状態フェログラフィーの結果、潤滑状態が正常な場合に発生する摩耗粒子が比較的多く観察されました。SOAPSOAPの結果、油の添加剤成分であるリンが検出されました。摩耗により発生する鉄が検出されていないことから、良好と判断します。D－SOAPD－SOAPの結果、摩耗により発生する鉄および銅が検出されました。フェログラフィー異常摩耗の早期発見パラメータであるフェログラフィーのIs値がの乗と良好の範囲にあり、摩耗粒子の形態観察の結果、潤滑状態が正常な場合に発生する摩耗粒子が比較的多く観察されました。
報告№104-0220 | 分析№104-01613 | 104-01613 | 濾過前の試料油を分析した結果、計数汚染度が前回NAS級から、今回NAS級に約年ヶ月でランク上昇しました。摩耗粒子形態観察の結果、鉄錆が観察されているため、汚染度が上昇した要因は、外部から混入した異物によるものと考えられました。鉄錆等の異物は、通常運転中に外部から混入する可能性がないため、今回採油時に混入した可能性が高いと考えられます。又、潤滑異常の早期発見パラメータである摩耗過酷度を示すIs値がの乗と非常に良好の範囲にあることから、潤滑状態は良好な状態にあると判断します。採油時には異物が混入しないように注意して採油をすることが必要です。
報告№108-5019 報告№108-5019 | 分析№108-00642 分析№108-00642 | 108-00642 | トライボ診断の結果、摩耗粒子の形態観察でギヤ歯面の摩耗で発生したと推定される～μmサイズの摩耗粒子が観察されました。ギヤボックスの油系統にはフィルタがあり、粒子の大部分は捕捉されていると考えられます。それにもかかわらず、～μmの摩耗粒子が確認されており、ギヤ歯面ではやや厳しい潤滑状態が発生している可能性があると思われました。また、フィルタの目詰まりにより濾過効率が低下している可能性も考えられました。今後さらに摩耗が進行することが懸念されるため、ヶ月以内に再度分析を実施すると共に、フィルタのメンテナンスを検討されることを推奨します。フィルタの捕捉の影響による誤認を避けるため、今後の診断に当たっては、これまでの採油箇所に加え、フィルタの捕捉物も分析し、その結果から潤滑状態を評価することを推奨します。尚、フィルタ捕捉物の分析を実施する際には、フィルタ流量、フィルタ使用時間、主機稼働時間などの追加情報が必要です。水分が新油に比較して高い値でした。使用油であるAlphasynPGは、ポリグリコールベースの合成ギヤオイルであるため、水分を吸収しやすい特性があります。今後は、水分濃度増加の有無を監視されることを推奨します。粘度は良好。粘度は.mm/sと新油値.mm/sに比較して、粘度変化率は-.％で、当社推奨の管理限界値である±％以内にあり、良好と判断します。粘度はmm/sでした。粘度はmm/sでした。粘度指数はでした。粘度指数はでした。泡立ち試験は-でした。泡立ち試験は-と消泡性能が保持されていることが確認されました。水分は新油値より高い値でした。水分はppmと新油値より高い値でした。全酸価は良好。全酸価は.mgKOH/gと新油値.mgKOH/gに比較して高いものの、IRの結果で、新油との差異は確認されず、且つ、劣化の兆候も確認されなかったことから、本試料油は継続使用可能と判断します。機器の潤滑状態摩耗粒子の形態観察の結果、ギヤ歯面の摩耗で発生したと推定される～μmサイズの摩耗粒子が観察されました。～μmサイズの疲労摩耗粒子が観察されました。異常摩耗の早期発見パラメータである潤滑状態指数がの乗と正常な範囲にあるものの、摩耗粒子の形態観察の結果、ギヤ歯面の疲労摩耗で発生したと推定される～μmサイズの摩耗粒子が観察されました
報告№109-09136 報告№113-00463 | 分析№109-001160 分析№113-001893 | 113-001893_date140218 | 分析の結果、グリース中に観察された摩耗粒子には潤滑状態が厳しい場合に発生する大型の摩耗粒子が確認されたことから、軸受内部の摩耗状態が厳しくなっている可能性が考えられます。短い周期で再分析軸受の摩耗状態が厳しくなっている可能性があることから、短い周期で再分析を行い、摩耗推移の監視を行うことを推奨します。グリースの交換ちょう度の低下が確認されたことから、グリースが硬化しており、今後、油分の流動性がなくなり、軸受等で良好な油膜が保持されにくくなることから、グリースを交換されることを推奨します。診断結果グリースのちょう度は当社推奨の管理限界値を超えていました。ちょう度前回に比較して今回のちょう度は、からに低下していました。当社推奨の管理下限値のを下回っていることから、グリースが硬化していることが分かりました。硬化したグリースを使用した場合、油分の流動性がなくなり、軸受等で良好な油膜が保持されにくくなる可能性があります。滴点前回に比較して今回の滴点は、からに上昇していました。新グリース値のに比較して低下しているものの、良好と判断します。酸価・IRグリースの酸化劣化は、酸価およびIRの結果から総合的に判断します。前回に比較して今回の酸価は、mgKOH/gからmgKOH/gに上昇していました。新グリース値mgKOH/g以下であり、IRの結果で酸化劣化の兆候を示すカルボン酸の吸収が確認されていないことから、良好と判断します。水分前回に比較して今回の水分は、ppmから.ppmに減少していました。新グリース値以下であり、良好の範囲にあると判断します。総合的に判断した結果、は厳しい状態にある可能性が考えられます。フェログラフィー【定性分析：摩耗粒子および摩耗形態観察】観察された代表的な粒子は、以下の通りでした。シビア粒子・潤滑状態がやや厳しい凝着摩耗により発生。金属潤滑部が局部的に油膜切れを起していると考えられます。観察された摩耗粒子の中でもシビア粒子は、摩擦面が将来的に異常摩耗へ進展する可能性を示唆しているため、傾向監視が必要と思われます。詳細は、別紙傾向監視が必要な摩耗粒子をご覧ください。今回、～μmサイズの大型のシビア粒子が確認されたことから、軸受の摩耗状態は厳しくなっている可能性があります。Iカップリング発光分光分析【SOAP-T】検出された金属元素と、想定される発生箇所は、以下の通りです。鉄、鉛、銅、クロム、ニッケル、錫、アルミニウム・軸受等ニッケル、リン、亜鉛、カルシウム、バリウム、アルミニウム、ナトリウム、マグネシウム、モリブデン・添加剤、増ちょう剤、外部混入異物等銅が比較的高い値であり、銅を使用した箇所の摩耗が懸念されます。転がり軸受の場合、保持器で銅を使用していることがあり、本軸受の保持器が銅である場合、今後、摩耗が進行することで転動体とのギャップが大きくなると共に振動が増大し、摩耗の進行につながることが懸念されます。
報告№109-09505 報告№110-00458 | 分析№109-003146 分析№110-002073 | 110-002073 | 異常摩耗の早期発見パラメータであるフェログラフィーのIs値は、潤滑状態が正常なの乗となっていましたが、摩耗粒子の形態観察で潤滑状態が正常な場合に発生する摩耗粒子と異物の噛み込みなどで発生する切削粒子が比較的多く観察されました。摩耗粒子の観察結果から、正常な潤滑状態であるマイルド摩耗と異物による切削摩耗が発生していることが分かりました。減速機で切削摩耗が発生した場合、減速機内部で使用されている転がり軸受が切削摩耗により生じた軌道面の損傷が起点となって寿命が分の程度に低下することがあることから、ギヤ歯面の切削摩耗には十分注意する必要があります。また、切削摩耗の発生原因となる混入異物が残留している場合、この異物により切削摩耗が継続して発生する可能性があります。汚染度計数汚染度は良好でした。摩耗粒子の観察結果から、切削摩耗で発生する摩耗粒子が観察されているものの、観察されたこれらの摩耗粒子の濃度は比較的低濃度であることから異常な潤滑状態は極一部での発生と推定されます。従って、ギヤおよび軸受は継続使用可能な状態にあると判断します。計数汚染度は良好と判断します。計数汚染度計数汚染度はNAS級と当社推奨の管理限界値のNAS級以内にあり、良好と判断します。重量汚染度はmg/mlでした。機器の潤滑状態フェログラフィーの結果、正常な場合に発生する摩耗粒子、異物の噛み込みなどで発生する切削粒子が比較的多く観察されました。SOAPSOAPの結果、油の添加剤成分であるリンが検出されました。摩耗により発生する鉄が検出されていないことから、良好と判断します。D－SOAPD－SOAPの結果、摩耗により発生する鉄が検出されました。フェログラフィー異常摩耗の早期発見パラメータであるフェログラフィーのIs値がの乗と良好の範囲にあるものの、摩耗粒子の形態観察の結果、正常な場合に発生する摩耗粒子、異物の噛み込みなどで発生する切削粒子が比較的多く観察されました。
報告№102-6052 | 分析№102-00852 | 102-00852 | 機器修理後に初期試験を実施した結果、フェログラフィーを除く項目は良好でした。異常摩耗の早期発見のパラメータであるIs値がの乗と高い値を示していました。摩耗粒子の形態観察結果から、摺動面の微小突起や異物の噛み込みの影響で発生する切削粒子や、厳しい金属接触が起きている場合に発生するシビア粒子が観察されていることから、Is値が高い要因は摩耗によることが確認されました。これは初期のなじみ摩耗が発生していたか、或いは、局部的に厳しい摩耗が発生していたと考えられます。今回のようにシビア粒子切削粒子が観察された場合は、なじみ過程が正常に終了していない場合があり、異常摩耗に進展することも懸念しなければなりません。なじみ過程が正常な状態で終了した場合、これらの摩耗粒子は観察される事が少なく、従って、今回のなじみ過程では局部的な金属接触が局部的に発生したと考えられます。この接触が、既に正常な状態に推移しているか、或いは、進行しているのかを確認するためには、ヶ月後に精点Bを実施されることを推奨します。
報告№109-09136 報告№111-00616 | 分析№109-001160 分析№111-002913 | 111-002913 | 潤滑油は継続使用可能な状態にあると判断します。但し、前回に比較して計数汚染度はランク減少したものの、摩耗粒子の形態観察でシビア粒子が比較的多く観察されました。今後も摩耗の進行を傾向監視するため、以下の対策を推奨します。定期的な分析凝着摩耗の進行を監視するため、次年度もトライボ診断を実施し、摩耗の進行状況を確認することを推奨します。フェログラフィー異常摩耗の早期発見パラメータとして摩耗粒子を定量化して評価するフェログラフィーのIs値は、潤滑状態が正常なのマイナス乗でした。摩耗粒子の形態で比較的多く観察された粒子は、潤滑状態が正常な場合に発生する摩耗粒子金属潤滑部が局部的に油膜切れを起して発生するシビア粒子でした。これらの摩耗粒子が観察された場合、潤滑部で発生している摩耗形態は、正常なマイルド摩耗潤滑状態がやや厳しい凝着摩耗であることが分かります。Iカップリング発光分光分析供試の潤滑油を分析した結果、検出された金属元素は、SOAPの結果表に示すように、鉄、カルシウム、バリウム、ナトリウムでした。検出されたこれらの金属元素から発生箇所を推定すると鉄・シリンダ・ポンプ内部等バリウム・オイル添加剤カルシウム、ナトリウム・外部混入異物であると思われます。このうち、機械部品が摩耗したと思われる元素はのグループです。前回に比較して計数汚染度はNAS級からNAS級にランク減少し、非常に良好の範囲にありました。前回同様に粘度、水分、酸価、RBOTの各データは非常に良好の範囲にありました。
報告№109-09205 報告№109-09205 | 分析№109-001559 分析№109-001559 | 109-001559 | 泡立ち試験の結果は、-と新油値の-に比較して低い値でした。消泡性能が低下しつつあるものの、新油値よりも低い値であることから、継続使用可能な範囲にあります。また、を示す粘度、水分、全酸価の各データが良好の範囲にあることから、継続使用可能と判断します。機器の潤滑状態潤滑状態の異常の早期発見パラメータである潤滑状態指数は、の乗と濾過設備のない機器であれば、正常な潤滑状態にあると判断できます。当該機の潤滑系は、油中汚染粒子を濾過するフィルタが設置されているため、別紙インライン・オフラインフィルタの影響に示すとおり、潤滑状態が異常となり大型の摩耗粒子が発生したとしても発生した粒子の大部分が捕捉されてしまい、結果として正常な潤滑状態にあると誤認してしまう可能性があります。そのため、フィルタの影響を考慮に入れLCインデックスを求めたところ、その結果は摩耗がやや厳しい状態に分類されるの乗領域となりました。計算により求めたLCインデックスがこの値であれば、ギヤおよび転がり軸受の継続続使用は可能と思われますが、的確な潤滑状態を確認するには、再分析による確認が必要です。再分析は、前回採油から今回採油までヶ月経過していますので、安全をみてヶ月後を推奨します。は良好と判断します。粘度は良好。粘度は.mm/sと新油値.mm/sに比較して、粘度変化率は-.％で、当社推奨の管理限界値である±％以内にあり、良好と判断します。粘度はmm/sとなっています。粘度はmm/sとなっています。粘度指数はとなっています。粘度指数はとなっています。泡立ち試験は良好。泡立ち試験は-と新油値に比較して低く、消泡性能が高いことから、良好と判断します。水分は新油値より若干高い値となっています。水分はと新油値より若干高い値となっています。全酸価は良好。全酸価は.mgKOH/gと新油値.mgKOH/gに比較して高いものの、IRの結果で油劣化の兆候を示すカルボン酸の吸収が確認されていないことから、良好と判断します。機器の潤滑状態精密な濾過設備がない機器であれば、潤滑状態指数は正常の範囲にあると判断します。潤滑状態指数は正常の範囲にあると判断します。異常摩耗の早期発見パラメータである潤滑状態指数がの乗と精密な濾過設備がない機器であれば、潤滑状態指数は正常の範囲にあると判断します。
報告№109-09136 報告№110-00244 | 分析№109-001160 分析№110-000949 | 110-000949 | は、摩耗粒子の形状、材質、サイズを判断パラメータに摩耗の発生箇所や原因、厳しさなどをフェログラフィー法およびIカップリング発光分光分析法による油中金属濃度で評価します。特に、フェログラフィー法により摩耗粒子をサイズ毎に配列・数値化して求めるIs値は、異常摩耗を早期発見するパラメータであり、また粒子の表面形状は摩耗の原因を知るパラメータにもなります。潤滑油中からはSOAPで鉄、D－SOAPで鉄、クロムが検出されました。検出された金属は、粒子の観察結果から潤滑状態が正常な場合に発生するマイルド摩耗粒子と、金属潤滑部が局部的に油膜切れを起して発生するシビア粒子でした。摩耗状態は、異常摩耗の早期発見パラメータであるIs値であらわされますが、本試料油はの乗と潤滑状態が厳しくなり始めていることがわかりました。潤滑油膜に混入した外部混入の異物や潤滑摺動部で発生した摩耗粒子は、摩耗を促進させ、或いは摩擦係数を上昇させるなど、潤滑状態に悪影響を与える因子であり、そのため油中異物の粒子数と重量は潤滑状態を評価するパラメータとして使用します。油の汚染物の中には、固形物の他に水分もあります。油中に混入した水分は、潤滑摺動部で腐食が発生したり、油の酸化劣化の加速触媒となるため、油中の水分は重要な管理パラメータです。計数汚染度はNAS級と当社推奨の管理限界値に到達していました。フィルタ表面の異物観察で金属片、茶褐色の粘ちょう物が観察されたことから、汚染度が高い要因は、摩耗と外部混入異物の影響と思われます。一方、油中の水分を計測した結果、水分はppmと新油と同等であり継続使用可能な状態にあることが確認されました。は、油の粘度、油中のスラッジの発生量を判断パラメータに、粘度、全酸価、IRで評価します。分析の結果、油の粘性を示す粘度は、mm/sと新油値mm/sに比較した粘度変化率は-.％とほぼ変化はなく、また油中のスラッジの発生量を示す全酸価は、新油値の.mgKOH/gに比較して大きな変化のない.mgKOH/gと劣化は見られず、さらにはIRの結果でも油が劣化した場合に発生するカルボン酸の発生も確認されなかったことから、潤滑油の劣化は確認されませんでした。潤滑油および対象設備は継続使用可能な状態にあるものの、以下の対策が必要です。今後、凝着摩耗の進行を監視するため、定期的に分析を実施し、摩耗の進行状況を確認することを推奨します。尚、コーンディスクの段数、各段の接触割合、接触径、接触幅が分かるとコーンディスク表面の摩耗深さを計算することが出来ますので、情報をご提供下さい。
報告№106-0227 報告№106-6063 | 分析№106-01279 分析№106-01356 | 106-01356 | 初期試験を実施した結果、潤滑状態は安定していることが確認され、潤滑油も継続使用可能な状態にあると判断します。これらのことは、前回に比較して、計数汚染度は等級に変化がないことSOAP／D-SOAPの鉄及び錫濃度に変化がないこと異常摩耗の早期発見パラメータであるフェログラフィーのIs値が.と良好の範囲にあること以上のことから判断しました。
報告№109-09094 報告№109-09094 | 分析№109-000943 分析№109-000943 | 109-000943 | 分析の結果、全てのデータが良好であることから、このグリースは継続使用可能と判断します。尚、有機物・有機化合物の結果、新グリースと異なるピークが確認されたことから、グリース名が違うか、或いは、異種グリースが混入した可能性が考えられますので、グリースを再確認するとともに、異種グリースの混入の可能性についてご確認下さい。特性低下有機物・有機化合物の結果、新グリースと異なるピークが確認されたことから、グリース名が違うか、或いは、異種グリースが混入した可能性が考えられますので、グリースを再確認するとともに、異種グリースの混入の可能性についてご確認下さい。ちょう度は良好と判断します。ちょう度はと当社推奨の管理限界値であるから以内にあり、良好と判断します。滴点は良好と判断します。滴点はと新グリース値に比較して高いものの、良好と判断します。全酸価は良好と判断します。全酸価は.mgKOH/gと新グリース値.mgKOH/g以内にあり、良好と判断します。有機物・有機化合物の結果、良好と判断します。有機物・有機化合物の結果、油劣化の兆候を示すカルボン酸の吸収が確認されていないことから、良好と判断します。但し、新グリースと異なるピークが確認されたことから、グリース名が違うか、或いは、異種グリースが混入した可能性が考えられますので、グリースを再確認するとともに、異種グリースの混入の可能性についてご確認下さい。
報告№108-0227 報告№110-00766 | 分析№108-01664 分析№110-003644 | 110-003644 | Iカップリング発光分光分析供試のタービン油を分析した結果、検出された金属元素は、SOAP／D－SOAPの結果表に示すように、鉄、銅、ニッケル、錫、リン、カルシウム、ケイ素、ナトリウム、マグネシウムが検出されました。これらの検出された金属元素から発生箇所を推定すると鉄、銅、ニッケル、錫・軸受等リン・オイル添加剤カルシウム、ケイ素、ナトリウム、マグネシウム・外部混入異物であると思われます。このうち、機械部品が摩耗したと思われる元素はのグループです。ケイ素の検出SOAPでケイ素がppm検出されました。一般に、潤滑油中からケイ素が検出された場合の原因として、シリコン油或いは、シリコン系の添加剤が検出されるフェログラフィーおよびフィルタ表面の異物観察で砂が多く観察されて検出されるシリコングリースをシール部に塗布している場合、このシリコングリースが潤滑油に混入して検出されるなどが挙げられますが、今回検出が比較的高濃度であることからの可能性が考えられます。については、分析結果では確認することが出来ませんので、これに関する情報があれば提供をお願いします。軸受の余寿命金属元素分析で軸受メタルの主成分である錫が検出されたため、前回と今回の分析結果を基にメタル摩耗の状態を検討しました。検討には、下式で摩耗速度を計算し、その結果から現時点における平均的な摩耗深さを求めました。y=×-x-.----ここでy:平均的な摩耗深さx:運転時間その結果、摩耗の深さは軸受表面から.μmであると推定でき、本軸受がこの摩耗速度で使用継続された場合の摩耗の限界に到達する時間、いわゆる限界使用時間は、軸受の表面粗さをsとした場合の余寿命は約万時間になると推定されました。このことか分かるように、本軸受の摩耗速度は非常に小さく、潤滑状態は良好な状態で推移しているものと判断できます。フェログラフィー異常摩耗の早期発見パラメータとして摩耗粒子を定量化して評価するフェログラフィーのIs値は、潤滑状態が正常なの乗でした。摩耗粒子の形態で比較的多く観察された粒子は、潤滑状態が正常な場合に発生する摩耗粒子、外部から混入したと思われる鉄錆、樹脂等でした。このような摩耗粒子が観察された場合には、潤滑部では正常なマイルド摩耗が発生していることが分かります。計数汚染度、重量汚染度は共に良好でした。IRの結果、新油のIRスペクトルと一致しない箇所が確認されました。異種油の混入または油名の誤りなどが考えられます。軸受および潤滑油は継続使用可能な状態にあると判断します。尚、異種油の混入の有無と油名の再確認、シリコン系の添加剤やグリースを使用している箇所があるかについての確認をお願いいたします。
報告№106-0070 報告№106-0070 | 分析№106-00411 分析№106-00411 | 106-00411 | 分析の結果、全てのデータが良好であることから、この油は継続使用可能であり、潤滑状態も正常と判断します。は良好と判断します。粘度は良好と判断します。粘度は.mm/sと新油値mm/sに比較して、粘度変化率は+％で、当社推奨の管理限界値である±％以内にあり、良好と判断します。水分は良好と判断します。水分はppmと当社推奨の管理限界値の以下であり、良好と判断します。全酸価は良好と判断します。全酸価は.mgKOH/gと新油値.mgKOH/gに比較して大きな変化はなく、良好と判断します。IRの結果、良好と判断します。IRの結果、油劣化の兆候を示すカルボン酸の吸収が確認されていないことから、良好と判断します。RBOTの結果、良好と判断します。RBOTはminと当社推奨の管理限界値のmin以上であり、良好と判断します。は良好と判断します。計数汚染度は良好と判断します。計数汚染度はNAS級と当社推奨の管理限界値のNAS級以内であり、良好と判断します。重量汚染度は良好と判断します。重量汚染度は.mg/mlと当社推奨の管理限界値のmg/ml以内であり、良好と判断します。機器の潤滑状態機器の潤滑状態は正常と判断します。SOAPの結果は良好です。SOAPの結果、油の添加剤成分であるバリウムがppm、ケイ素がppm検出されました。D－SOAPの結果は良好です。D－SOAPの結果、鉄が、油の添化剤成分であるバリウムが、外部から混入したカルシウム、ナトリウムが共に検出されました。フェログラフィーの結果は良好です。異常摩耗の早期発見パラメータであるフェログラフィーのIs値が.と良好の範囲にあり、潤滑状態は良好と判断します。
|  | 113-001498 | ポンプ中間軸受リン側は使用可能な状態であり、分解点検で軸受部品を交換する必要はないと判断します。定期的なトライボ診断実施今後の適切な分解点検時期を見出すためにも、定期的な分析による傾向監視により、軸受の潤滑と摩耗の進行状態を確認するよう推奨します。はフェログラフィーおよびSOAP-Tの結果から総合的に判断した結果、継続使用は可能ですが、今後の摩耗進行を確認するためにも傾向管理が有用と考えます。フェログラフィー【定性分析：摩耗粒子および摩耗形態観察】観察された代表的な摩耗粒子は、以下の通りでした。シビア粒子・潤滑状態がやや厳しい凝着摩耗により発生。金属潤滑部が局部的に油膜切れを起していると考えられます。シビア粒子は凝着摩耗に分類されます。これらの摩耗粒子は、軸受軌道面で凝着、破断を繰り返し、この過程で生じる移着粒子が成長して摩耗粒子となります。そのため、軸受軌道面では局部的に油膜切れが発生していることを示しています。この状態が継続した場合、摩耗粒子のサイズは徐々に大型化していき、設備の損傷に至る場合がありますので、傾向監視が必要です。Iカップリング発光分光分析【SOAP-T】検出された金属元素から発生箇所を推定すると、以下の通りでした。鉄、鉛、銅、クロム、アンチモン、錫・軸受等リン、亜鉛、カルシウム、バリウム、アルミニウム、ケイ素、ナトリウム、マグネシウム、モリブデン・添加剤、増ちょう剤、外部混入異物
報告№109-09136 報告№111-00435 | 分析№109-001160 分析№111-002028 | 111-002028 | 本試料油は、油圧ユニットに使用されている潤滑油ですが、分析の結果、異常な潤滑状態を示すデータは認められませんでした。本機は、使用開始から約年が経過しているものの、前回と今回の分析の結果から油圧ユニット内部の潤滑状態は正常であることが確認されたことから、今後の継続使用には問題ないと判断されます。設備の余寿命前回に比較して油中の計数濃度とSOAP－Tによる鉄濃度は減少傾向にあり、さらにフェログラフィーのIs値も低下し、摩耗粒子の形態にも大きな変化はありませんでした。潤滑状態は全て良好な状態を示す値となっており、前回から摩耗の進行も確認されなかったことから、今後の運転がこれまでと同様であれば、年間は継続使用可能な状態にあると判断します。潤滑油の余寿命.の更油から新油に比較してに変化はありませんでした。使用開始から年経過しても劣化が確認されていないことから、今後の運転がこれまでと同様であれば、年間は継続使用可能な状態にあると判断します。今回で回目のため、余寿命評価の精度を上げるためには、引続き分析を行い、傾向監視を実施することを推奨します。フェログラフィー異常摩耗の早期発見パラメータとして摩耗粒子を定量化して評価するフェログラフィーのIs値は、潤滑状態が正常なのマイナス乗でした。摩耗粒子の形態で比較的多く観察された粒子は、潤滑状態が正常な場合に発生する摩耗粒子でした。これらの摩耗粒子が観察された場合、潤滑部で発生している摩耗形態は、正常なマイルド摩耗であることが分かります。Iカップリング発光分光分析供試の潤滑油を分析した結果、検出された金属元素は、SOAP－Tの結果表に示すように、リン、亜鉛、カルシウム、バリウム、ナトリウム、ホウ素でした。検出されたこれらの金属元素から発生箇所を推定するとリン、亜鉛、カルシウム、バリウム、ナトリウム、ホウ素・外部混入異物であると思われます。計数汚染度、重量汚染度は共に良好でした。粘度、酸価、IRの各データは良好でした。水分は.ppmと新油値のppmに比較して低い値であることから、良好と判断します。
報告№109-09136 報告№110-00620 | 分析№109-001160 分析№110-002703 | 110-002703 | Iカップリング発光分光分析供試のタービン油を油中金属濃度で分析した結果、錫、亜鉛、ナトリウムが検出されました。これらの検出された金属元素から発生箇所を推定すると錫・シリンダ・ポンプ等亜鉛、ナトリウム・外部混入異物であると思われます。このうち、機械部品が摩耗したと思われる元素はのグループです。フェログラフィー異常摩耗の早期発見パラメータとして摩耗粒子を定量化して評価するフェログラフィーのIs値は、潤滑状態が正常なのマイナス乗でした。摩耗粒子の形態で比較的多く観察された粒子は、潤滑状態が正常な場合に発生する摩耗粒子、外部から混入したと思われる鉄錆等でした。このような摩耗粒子が観察された場合には、潤滑部では正常なマイルド摩耗が発生していることも分かります。計数汚染度は当社推奨の管理限界値に到達し、重量汚染度は管理限界値を超えていました。フィルタ表面の異物観察でスラッジ状の異物と鉄錆、砂等が観察されたことから、汚染度が高い要因は、外部混入異物や潤滑油スラッジなどの内部発生物の影響と思われます。粘度粘度はmm/sでした。本試料油は、VGの規格値内にあることから、良好でした。IRIRの結果、油劣化の兆候を示すカルボン酸の吸収が確認されていないことから、油の劣化は確認されず、良好でした。弊社が管理を受託している国内の大手電力会社では、今回の汚染度であれば、電磁弁の不動作が発生する確率が高いことから油の汚染度は少なくてもNAS級以上に清浄な状態に管理します。しかし、供試された試料油の汚染度は、計数汚染度がNAS級、重量汚染度はmg/mlと汚染度が高くなっており、一般的な管理レベルのNAS級の倍程度汚染されている事がわかりました。供試油の劣化は確認されなかったものの、汚染度が高いことから汚染度の改善が必要と判断します。汚染物の除去方法は、汚染物が外部混入異物が主体である場合、濾過により除去することが可能と判断できますが、油のスラッジであった場合、粘着性があり系統の様々な部位に付着している可能性があり、濾過だけでは除去できない可能性があります。重量汚染度の改善方法を決定するため、使用油をL程度ご提供いただき、追加調査を実施することを推奨します。なお、を示す全酸価、IRのデータは新油データを基準として評価しています。今後評価する場合は、充填用の新油を同時に分析することをご検討下さい。
|  | 113-002829 | 潤滑油および対象設備は継続使用可能な状態にあると判断します。但し、将来的な摩耗進行の有無を確認するためにも傾向監視を継続することが有効です。定期的な分析今後の摩耗推移を監視するため、定期的な分析実施を推奨します。異常摩耗の兆候を示す摩耗粒子が顕著に観察されなかったものの、異常摩耗の早期発見のパラメータであるIs値がレベルとやや高い値であることから、定期的に潤滑油分析を実施し、摩耗推移を監視することが有用と考えます。粘度、水分、酸価の各データは良好でした。
報告№106-6102 報告№106-0521 | 分析№106-02223 分析№106-03026 | 106-03026 | 分析の結果、計数汚染度は良好の範囲にあるものの、重量汚染度がmg/mlと当社推奨の管理基準値を超えていました。汚染要因は、光学顕微鏡写真に示すようにフィルタ表面が茶褐色になっていたことから、スラッジによるものと推定されました。スラッジには粘着性があり、これが原因でバルブ類の動作障害等が発生することが懸念されるため、至急除去する必要があります。除去方法は油劣化進行の有無により違いますので、まず、分析により油劣化の有無を確認します。その後、以下の方法により除去することを推奨します。油劣化の進行が確認された場合は、更油を実施する油劣化の進行が確認されない場合は、当社製清浄分散剤TS－の投与と濾過を実施する。
報告№109-09136 | 分析№109-001160 | 112-003120 | 潤滑水は汚染されており、腐食摩耗が発生していました。潤滑水を交換するなどにより潤滑水を清浄にすることを推奨します。尚、電気伝導率は、電気の流れやすさを示す数値で、この値が大きいと金属が腐食しやすくなると考えることができます。今後は、腐食の程度との関係を確認しながら管理目安を検討することを推奨します。今後、腐食の影響が大きく、潤滑水の交換が頻繁に必要になった場合は、水溶性の防錆剤などによる交換周期の延伸化を検討する必要があると思われます。フェログラフィー摩耗粒子の形態で比較的多く観察された粒子は、腐食により発生したと思われる赤錆でした。これらの摩耗粒子が観察された場合、潤滑部で発生している摩耗形態は、腐食による腐食摩耗であることが分かります。今後、この赤錆が柔らかい樹脂軸受に埋め込まれ、ランナー側で摩耗が発生することが懸念されます。Iカップリング発光分光分析検出された金属元素は、SOAP/D-SOAPの結果表に示すように、鉄、カルシウム、ケイ素、ナトリウム、マグネシウムが検出されました。潤滑水の汚染状態前回同様に、計数汚染度はNAS級と等級に変化はなく、汚染されていました。．潤滑水の性能潤滑水の性能検査として水道水水質基準が適用できる項目は、有機物、塩化物イオン、アンモニウムイオン、pH、濁度、大腸菌群数で、このうち、アンモニムイオンが水道水水質基準を上回っていました。また、水質基準のない硫化物イオン、レジオネラ菌は、測定下限値を下回っており、含まれていないか、含まれていても極微量であることが確認されました。
報告№109-09136 報告№113-00451 | 分析№109-001160 分析№113-001857 | 113-001857 | ドレンバルブから採油した本試料油は、劣化はなく、汚染度は良好な範囲にあることから、継続使用可能と判断します。軸受は継続使用可能な状態にあると判断します。定期的な分析定期的な潤滑油分析によるトライボ診断を実施することにより、分析データの変化から異常の兆候を早期に発見することが可能となります。また、今回は対象設備の回目の分析であるため、あと回分析を実施し、分析データの変化から今後の対応を検討することを推奨します。はフェログラフィーおよびSOAP-Tのデータから総合的に解析した結果、正常な状態にあると考えられます。フェログラフィー【定量分析：Is値】Is値は異常摩耗の早期発見パラメータのつで、摩耗程度を定量化するために用います。前回に比較して、Is値はのマイナス乗から変化はなく、低い値でした。フェログラフィー【定性分析：摩耗粒子および摩耗形態観察】分析結果から観察された全ての粒子量は少でした。Iカップリング発光分光分析【SOAP-T】検出された金属元素から発生箇所を推定すると、以下の通りでした。カルシウム、ナトリウム・外部混入異物前回に比較して計数汚染度はNAS級からNAS級にランク低下し当社推奨の管理限界値以下であり、良好と判断します。潤滑油の劣化状態前回同様に、粘度、水分、酸価、IRの各データは良好でした。
報告№107-0366 報告№109-09365 | 分析№107-01900 分析№109-002486 | 109-002486 | 濾過前の試料油を分析した結果、計数汚染度が前回のNAS級からヶ月でNAS級にランク増加していました。フィルタ表面の異物観察で、鉄錆、砂、樹脂等が観察されました。これらの粒子は、SOAP/D－SOAPの結果からケイ素、鉛、銅、鉄などが検出されました。摩耗粒子の形態観察およびフィルタ表面の異物観察で鉄錆、砂、樹脂等が観察されたため、汚染度および金属濃度が増加した要因は、摩耗による粒子の増加ではなく、外部から混入したと思われる異物によるものと思われます。今回の採油箇所が排油弁であることから、ドレン量が不足していたか、或いは、採油時に外部から異物が混入した可能性も考えられます。比較的多く確認された外部混入物は、採油時にドレン配管部などに堆積していた可能性がありますが、これらの汚染粒子が軸受摺動面に噛み込み切削摩耗を発生させる場合もありますので、念のため、採油前のドレン量を見直すなどして、再度採油および分析を実施されることを推奨します。尚、補給によりRBOTが前回に比較してmin上昇していますので、今後は今回のRBOT値によりデータ管理を行います。
報告№109-09136 報告№111-00703 | 分析№109-001160 分析№111-003553 | 111-003553 | 潤滑油および対象設備は継続使用可能な状態にあると判断します。今後は、本データを初期値として管理することを推奨します。、汚染状態、は良好でした。
報告№109-09136 報告№110-00371 | 分析№109-001160 分析№110-001695 | 110-001695 | 金属元素と濃度の分析は、試料油を以上の高温で発光させ、その光を分光器で分光し、分光によって得られた光の強度と金属固有の波長とから元素を特定するIカップリング発光分光分析法を用います。また摩耗状態は、SOAP法により求めた金属成分と濃度にフェログラフィー法による摩耗粒子分析とを加味して総合的に評価しますが、摩擦面の摩耗機構と摩耗状態の判断は摩耗粒子の形態と、異常摩耗の早期発見パラメータであるIs値により判断します。Iカップリング発光分光分析供試のタービン油を分析した結果、検出された金属はSOAPの結果表に示すように、鉄、銅、リン、亜鉛、カルシウム、ナトリウムでした。これら検出された金属元素から発生箇所を推定すると、鉄、銅・軸受等リン、亜鉛、カルシウム、ナトリウム・外部混入異物であると思われます。このうち、機械部品が摩耗したと思われる元素はのグループです。フェログラフィー摩耗粒子と摩耗形態分析結果から観察された粒子は、潤滑状態が正常な場合に発生する摩耗粒子外部から混入したと思われる鉄錆等でした。潤滑部で発生している摩耗形態は、正常なマイルド摩耗が発生していることが分かりました。潤滑状態異常摩耗の早期発見パラメータとして摩耗粒子を定量化して評価するフェログラフィーのIs値は、前回ののマイナス乗からの乗と桁上昇しているものの、異常な摩耗状態を示す摩耗粒子は観察されていないことから、潤滑状態は正常な状態であることが分かりました。銅を使用した箇所の摩耗D－SOAPの結果で前回に比較して銅がからppmに増加していました。原因として銅を使用した箇所、例えば、冷却用蛇管にフィンがついていた場合、振動により摩耗することなどが考えられます。前回に比較して計数汚染度はNAS級からNAS級にランク増加しているものの、当社推奨の管理限界値内にあり、良好でした。重量汚染度は前回の.mg/mlからmg/mlに増加していました。D－SOAPの亜鉛濃度の上昇が確認され、フィルタ表面の異物観察で表面が茶褐色になっていることから、増加した要因はスラッジの発生によるものと思われます。前回同様に粘度、水分、全酸価、IR、RBOTの各データは良好でした。潤滑油および軸受は継続使用可能な状態にあるものの、以下の対策を推奨します。再分析による摩耗監視発生したスラッジは、主機停止中などの油温が低い状態で析出し、軸受表面に固着するため、主機起動時の静摩擦係数が上昇することが考えられます。その場合、起動時にトルクが上昇することで起動開度が増加する現象が発生します。また、軸受摺動面で油膜切れが発生し、摩耗の進展につながることが懸念されるため、ヶ月後に再分析を実施し、摩耗の進行状況を確認することを推奨します。銅の摩耗による影響銅を使用した箇所、例えば、冷却蛇管が摩耗している場合、蛇管にピンホールが発生することへの注意が必要です。この場合、潤滑油に水分が混入しますので、水分濃度を監視することを推奨します。
報告№109-09136 報告№112-00259 | 分析№109-001160 分析№112-001038 | 112-001038 | 潤滑油および軸受は継続使用可能な状態にあると判断します。但し、油中の汚染度がやや高く、今後も摩耗の進行を傾向監視するため、以下の対策を推奨します。定期的な分析摩耗の進行を監視するため、定期的に分析を実施し、分析データによる摩耗の進行状況を確認することを推奨します。箇所から採油本設備には、濾過機が設置されており、常時運転しているため、常に正常な状態に保持され摩耗の変化が生じても検出されない可能性があります。潤滑状態をより正確に把握するには、濾過機の入口と出口から採油を実施し、その差異から濾過効率を求め、それを根拠に摩耗の進行状況を確認することを推奨します。フェログラフィーの結果から判断した結果、正常な状態にあると考えられます。フェログラフィー【Is値】Is値は異常摩耗の早期発見パラメータのつで、摩耗粒子を定量化するために用います。前回に比較してIs値はのマイナス乗から変化はなく、低い値でした。フェログラフィー【摩耗粒子および摩耗形態】分析結果から比較的多く観察された粒子は、以下の通りでした。正常な摩耗粒子・潤滑状態が正常なマイルド摩耗により発生。前回に比較して計数汚染度はNAS級からNAS級にランク上昇し、やや高い値でした。フィルタ表面の異物観察で鉄錆、砂等が観察されたことから、汚染度が高い要因は、摩耗と外部混入異物の影響と思われます。前回同様に粘度、水分、酸価、IRの各データは良好でした。
報告№102-4047 | 分析№102-02162 | 102-02162 | 本機は、前回分析結果を受け、年月日に軸受を手入れし、更油が実施されています。本試験は、ヶ月経過した時点の軸受の潤滑状態を確認することを目的としました。分析の結果、軸受台金とペデスタルの接触部にフレッティングが発生していると考えられました。今後、この赤錆が軸受摺動面に噛み込み摩耗が進行する場合があるため、ヶ月以内に再度分析を実施し、摩耗の進行状況を確認されることを推奨します。それは、フェログラフィーの結果、異常摩耗の早期発見パラメータであるIs値が-とマイナスになっていること、及び摩耗粒子形態観察の結果、赤錆が多く見られていることから判断できました。
報告№108-0457 報告№108-0457 | 分析№108-03119 分析№108-03120 | 108-03120 | 、軸受の潤滑状態を確認する。今回の採油は、対象設備の停止中にドレンプラグから実施しているため、油循環中に採油した場合に比較し、油中粒子の沈降の影響を受け、分析データが高濃度に出る可能性があります。今回の分析は以上のことを踏まえて結果を検討します。分析の結果、今回の採油が高濃度になっていると思われる対象設備停止中のドレンプラグから行われた採油にもかかわらず、全てのデータが良好の範囲にあります。このことから、機器の潤滑状態は正常であり、この油は継続使用可能と判断します。尚、次回の採油は、粒子の沈降の影響を少なくすることが重要であり、そのため油中粒子が均一な分散状態で実施されることを推奨します。
報告№109-09136 報告№110-00485 | 分析№109-001160 分析№110-002169 | 110-002169 | は、油の粘度、油中のスラッジの発生量を判断パラメータに、粘度、全酸価、IR、RBOTで評価します。分析の結果、油の粘性を示す粘度は、新油値のmm/sに比較して粘度変化率が+％のmm/sとほぼ変化はなく、また油中のスラッジの発生量を示す全酸価は、新油値の.mgKOH/gと同じ.mgKOH/gで変化が見られず劣化は確認されなかった。さらにはIRの結果でも油が劣化した場合に発生するカルボン酸の発生も確認されず、酸化防止剤の残存量を示すRBOTは、限界値minに比較して、十分に残量があるminであった以上のことから、潤滑油の劣化は確認されませんでした。但し、IRの結果、新油のIRスペクトルと一致しない箇所が確認されたことから、異種油の混入または油名の誤りなどが考えられます。なお、使用油の使用期間または使用時間が不明であったため、ご要求の油の余寿命に関する検討は行えませんでした。可能であれば、これらの情報をご提供下さい。汚染度油中の水分を計測した結果、水分はppmと新油と同等であり、継続使用可能な状態にあることが確認されました。潤滑油は継続使用可能な状態にあります。ただし、油名の確認が必要ですので以下の対策が必要です。IRの結果から異種油の混入または油名の誤りの可能性がありますので、使用油名を再度ご確認下さい。
報告№108-0227 報告№112-00669 | 分析№108-01664 分析№112-003115 | 112-003115 | 潤滑油は継続使用可能な状態にあると判断します。分析の結果、今回の分析データは、年前の前回データに比較し、～μmの粒子サイズが約倍増加していたことがわかりました。潤滑油をフィルタで濾過し表面を観察したところ、鉄錆、砂等が観察されたことから、汚染度が高い要因は、採油時に混入したものか、或いは、ドレンプラグに沈殿していた外部混入異物を採取した影響と思われました。汚染度の上昇により、場合によっては異常振動に進展することもあることから、今後、再分析により状態監視を継続することを推奨します。軸受は継続使用可能な状態にあると判断します。但し、切削摩耗や凝着摩耗が発生していることから、以下の対策を推奨します。定期的な分析今後懸念される切削摩耗や凝着摩耗の進行を監視するため、定期的に分析を実施することを推奨します。最適な採油方法本試料油は、機器停止中にドレンプラグから採油されているため、分析データが高濃度に出ていると推定されます。正確なデータによる診断を行うためにも、今後の採油は、極力運転中もしくは停止直後の油槽中層部から実施されることを推奨します。軸受の摩耗状態はフェログラフィーおよびSOAP／D-SOAPの結果から総合的に判断した結果、継続使用は可能ですが、機器の機能を保持するためにも傾向管理が有用と考えます。フェログラフィー【定量分析：Is値】Is値は異常摩耗の早期発見パラメータのつで、摩耗粒子を定量化するために用います。今回のIs値はの乗とやや高い値でした。フェログラフィー【定性分析：摩耗粒子および摩耗形態観察】分析結果から比較的多く観察された摩耗粒子は、以下の通りでした。切削粒子・異物や金属表面の微小突起による切削摩耗により発生。シビア粒子・潤滑状態がやや厳しい凝着摩耗により発生。金属潤滑部が局部的に油膜切れを起していると考えられます。黒錆・潤滑状態がやや厳しい凝着摩耗により発生。金属接触が厳しく、且つ、高い摩擦熱が発生していると考えられます。観察された摩耗粒子の中でも切削粒子、シビア粒子、黒錆は、注意が必要です。切削摩耗は、他の摩耗形態に比較して摩耗進行速度が速く注意が必要で、定期的なトライボ診断による状態監視が必要と考えます。切削摩耗の原因となる混入異物が残留している場合、この異物により切削摩耗が継続して発生する可能性があります。シビア粒子、黒錆は、凝着摩耗に分類されます。これらの摩耗粒子は、摺動面で凝着、破断を繰り返し、この過程で生じる移着粒子が成長して摩耗粒子となります。そのため、摺動面では局部的に油膜切れが発生していることを示しています。この状態が継続した場合、摩耗粒子のサイズは徐々に大型化していき、軸受の損傷に至る場合がありますので、傾向監視が必要です。Iカップリング発光分光分析【SOAP／D-SOAP】検出された金属元素から発生箇所を推定すると、以下の通りでした。鉄、銅、ニッケル、錫・軸受等リン、亜鉛・添加剤ナトリウム、ホウ素・外部混入異物軸受の摩耗深さ分析結果から軸受メタルの摩耗深さを求めました。更油およびメタルの交換時期などの情報が不明であるため、過去の分析データの中で、SOAPの結果で得られている最も高い錫濃度ppmと油量Lから計算しました。その結果、メタル表面の平均的な摩耗深さは.μmとなり、メタルの表面粗さを軸受表面の一般的な粗さであるμmと仮定すると、摩耗は軽微であると推定されます。計数汚染度は、NAS級と当社推奨の管理限界値に到達していました。フィルタ表面の異物観察で金属片、鉄錆、砂等が観察されたことから、汚染度が高い要因は、摩耗と外部混入異物の影響と思われます。粘度、水分、酸価、IRの各データは良好でした。
|  | 10302542 | 分析NO － 年月日 トライボシステム診断レポート会社名 ○○殿 分析項目 機種 新油 流動点 硫黄分 機番・使用箇所 ライン 引火点 反応 油名 軽油 水分 油種 残留炭素 採油日 年月日 蒸留性状 他情報 粘度 摩耗状態の判定良好注意要処置汚染状態の判定良好注意要処置良好注意要処置総合考察流動点は.であった。引火点はであった。水分はであった。％残留炭素分は.wt％以下であった。蒸留性状は別紙の通りであった。粘度はmm/sであった。硫黄分は.wt％以下であった。反応は中性であった。
報告№109-09329 報告№109-09329 | 分析№109-002246 分析№109-002246 | 109-002246 | 分析の結果、摩耗の安定が確認され、潤滑油も継続使用可能と判断します。これらのことは、前回に比較して、計数汚染度はランク減少し、SOAP／D-SOAPの鉄濃度に大きな変化がないこと異常摩耗の早期発見パラメータであるフェログラフィーのIs値が－．×のマイナス乗と良好の範囲にあることを示す粘度、水分、全酸価、IR、RBOTの各データが良好の範囲にあること以上のことから判断しています。は良好と判断します。粘度は良好と判断します。粘度は.mm/sと新油値mm/sに比較して、粘度変化率は+％で、当社推奨の管理限界値である±％以内にあり、良好と判断します。水分は良好と判断します。水分はppmと当社推奨の管理限界値の以下であり、良好と判断します。全酸価は良好と判断します。全酸価は.mgKOH/gと新油値.mgKOH/gに比較して高いものの、IRの結果で油劣化の兆候を示すカルボン酸の吸収が確認されていないことから、良好と判断します。IRの結果、良好と判断します。IRの結果、油劣化の兆候を示すカルボン酸の吸収が確認されていないことから、良好と判断します。RBOTの結果、良好と判断します。RBOTはminと当社推奨の管理限界値のmin以上であり、良好と判断します。は良好と判断します。計数汚染度は良好と判断します。計数汚染度はNAS級と当社推奨の管理限界値のNAS級以内にあり、良好と判断します。重量汚染度は良好と判断します。重量汚染度は.mg/mlと当社推奨の管理限界値のmg/ml以内にあり、良好と判断します。機器の潤滑状態機器の潤滑状態は正常と判断します。SOAPの結果は良好です。SOAPの結果、鉄、鉛、銅が共にppm、油の添加剤成分であるリンがppm、バリウムがppm検出されています。D－SOAPの結果は良好です。D－SOAPの結果、外部から混入したナトリウムが検出されています。フェログラフィーの結果は良好です。異常摩耗の早期発見パラメータであるフェログラフィーのIs値が－．×のマイナス乗と良好の範囲にあり、潤滑状態は良好と判断します。
報告№109-09136 報告№111-00619 | 分析№109-001160 分析№111-002922 | 111-002922_date120228 | 潤滑油は継続使用可能な状態にあると判断します。粘度、酸価、有機物・有機化合物、酸化安定度の各データは良好でした。尚、別紙酸化安定度の減少傾向から油の余寿命を求めた結果、本試料は直近の更油から起算して稼働日数が年月まで使用可能であることが分かります。水分は良好でした。
報告№102-6162 | 分析№102-02994 | 102-02994 | 分析の結果、全てのデータが良好でした。但し、今回採油が、主機停止から時間後にドレンバルブから採油を実施しており、採油条件が適正ではないと思われます。その理由は以下のことが考えられます。主機停止後時間経過している場合、別紙図Aに示すとおり、油面高さがcmと仮定すると停止後時間経過で粒子サイズμm以上の粒子が沈降してしまうことが推定されます。ドレンバルブは、通常、油槽の底から僅かに高い位置にあり、その位置より下に沈降した粒子は採取されない。より良い診断結果を得るため、今後の採油は、主機運転中、又は、主機停止直後の油槽中層部から平均的な濃度となっているタイミングで実施されることを推奨します。
報告№109-09136 報告№111-00266 | 分析№109-001160 分析№111-001255 | 111-001255 | 潤滑油は継続使用可能な状態にあると判断します。IRの結果から異種油の混入または油名の誤りの可能性がありますので、使用油名を再度ご確認下さい。なお、念のため、可能であれば現在貴発電所で使用されている新油をご提供下さい。新油を分析し、その分析データにより再評価いたします。粘度、全酸価、IR、RBOTの各データは良好でした。但し、IRの結果、新油のIRスペクトルと一致しない箇所が確認されたことから、異種油の混入または油名の誤りなどが考えられます。油の余寿命は、使用油の使用期間または使用時間が不明であったため、ご依頼の油の余寿命に関する検討は行えませんでした。ただし、分析の結果で新油値がminであったことから、使用期間を仮にヶ月間と仮定すれば余寿命は十二分にあると言えます。可能であれば、使用期間、あるいは使用時間の情報をご提供下さい。本試料油の添加剤は、一般に、タービン油に比較して極圧添加剤や摩耗防止剤などの濃度が高く、この影響でRBOT試験の結果が変動する傾向があります。そのため、ギヤ油の余寿命の評価をタービン油と同等の精度で得るには、RBOTの結果に加え、粘度、水分、全酸価、IRなどのデータを総合的に判断することが必要です。水分は良好でした。
報告№104-0137 | 分析№104-01054 | 104-01054 | 前回分析で、水分濃度が非常に高かったため、全油量Lの％にあたるL更油を実施した。本試験は、その後、水分の混入が継続していないかを確認すると同時に、を確認し、必要な対応策を検討することを目的としました。分析の結果、前回に比較して、水分がppmからppmに減少しているものの、当社推奨の管理限界値を大きく超えていました。前回から今回までに、全油量LのうちL更油しており、油槽内の％が入れ替わっているにもかかわらず、水分が高い原因は、水分の混入が継続している可能性があります。このことを確認するため、週に度のペースで後回分析を実施し、水分の増加の有無を確認する必要があります。一方、重量汚染度の結果、前回に比較してmg/mlから.mg/mlに減少しているものの、当社推奨の管理限界値を大きく超えていました。光学顕微鏡写真に示すように前回と同じく茶褐色状のスラッジ、砂が見られたことから、このスラッジは、粘着性がありバルブの動作障害の発生原因となることが知られており、早い時期に除去する必要がありますが、水分濃度が高い場合、TS－の投与は慎重に行わなければなりません。可能であれば完全に更油を実施することを推奨しますが、更油できない場合は水分除去作業後、一定の時間経過した時点で油圧系統内の各部の水分濃度が上昇しないことを確認する等、慎重に水分の除去状況を確認後、TS－による除去作業を実施することを推奨します。尚、スラッジが発生する要因は、使用油であるテラスオイルに添加剤成分として含まれている、亜鉛が析出してスラッジとなったケースを多く経験しており、本サンプルも類似事例と思われます。
報告№108-0411 報告№110-00186 | 分析№108-02745 分析№110-000729 | 110-000729 | ・摩耗状態摩耗状態は、潤滑油中に含まれる金属成分とその濃度を調査し、調査の結果から評価します。金属元素と濃度の分析は、試料油を以上の高温で発光させ、その光を分光器で分光し、分光によって得られた光の強度と金属固有の波長とから元素を特定するIカップリング発光分光分析法を用います。今回の試料はディーゼルエンジン油でしたが、検出された金属元素は、SOAPの結果表に示すように、鉄、鉛、銅、クロム、アンチモン、錫、リン、亜鉛、カルシウム、アルミニウム、ケイ素、ナトリウム、マグネシウムでした。これら検出された金属元素から発生箇所を推定すると、鉄、鉛、銅、クロム、アンチモン、錫・エンジン部品リン、亜鉛、カルシウム、マグネシウム・オイル添加剤アルミニウム、ケイ素、ナトリウム・外部混入異物であると思われます。このうち、機械部品が摩耗したと思われる元素はのグループです。検出された金属の粒子は、潤滑状態が正常な場合に発生するマイルド摩耗粒子、金属接触が厳しく、且つ、摩擦熱が高い場合に発生する黒錆であったことから、潤滑部では油膜破断による凝着摩耗が発生していることが分かりました。この摩耗状態は、異常摩耗の早期発見パラメータであるフェログラフィーのIs値であらわされますが、Is値がの乗と高い範囲にあり、シリンダ、ピストンリング、カムロール、クランクメタル等の潤滑部は厳しい潤滑状態に推移しつつあると推定されます。 ・粘度がmm/sと新油カタログ値の.mm/sに比較して、粘度変化率は-％で、当社推奨の管理限界値である±％を超えていました。一般に、内燃機関における粘度低下は、熱分解と低粘度油の混入、そして油種・油名の間違いなどが考えられます。熱分解による粘度低下は、燃焼による高温の影響でオイルが熱分解し低分子化することで低下しますが、同時にオイルの酸化防止剤も消耗し、その結果として全酸価が低下したり、あるいは熱分解によって粘着性のある劣化物も生成し、スラッジ量が増加したりするという現象がみられます。本試料油の場合は、分析の結果から全酸価の変化やスラッジ量の増加が見られないことから熱分解による粘度低下の可能性は低いと思われます。一方、低粘度油が混入して粘度が低下するケースでは、エンジン燃焼室から未燃焼燃焼がオイルに混入した場合が考えられます。オイルに引火点の低い燃料油が混入すると、エンジン内での異常燃焼の発生につながることがあり、十分な注意が必要です。エンジン油中は適正な粘度範囲で使用していないと油膜切れなどによる金属接触が発生する場合がありますので、粘度低下には注意が必要です。水分はppmと当社推奨の管理限界値を超えていました。今後、水分の影響で発錆し、その影響で摩耗が発生する懸念があります。結論対象設備は継続使用可能な状態にあるものの、潤滑油は以下の対策が必要です。対処方法について今後の対策は、比較的短期日に実施する更油または濾過が挙げられます。これにより水分や固形異物の汚染物を除去し、摩耗や腐食などにより二次的に発生する摩耗を予防することを推奨します。次回診断の推奨について本機関の潤滑部は、精密な濾過により継続使用が可能な状況ですので、これらの対策を実施された場合は、その直後に今回と同様の分析を実施し、今後傾向管理をするための初期値を取ることを推奨します。初期値を取った後の分析周期は、ヶ月後、ヶ月後、年後とし、良好な状態が継続していることが確認できたら、年目以降は年に度程度とされることを推奨します。濾過ができない場合は、分析項目は今回同様とし、分析周期を短周期にされることを推奨します。分析周期は、運転状況により検討する必要があります。また、理論的に採油周期を検討する必要がありますので、油の循環の有無および循環量、機関の回転数をお知らせ下さい。尚、を示す粘度、全酸価、全塩基価、IRのデータは新油データを基準として評価しています。今回は当社に新油データがなかったためカタログ値で判断しましたが、今後は現在充填用に使用している新油を分析し、そのデータを基準に管理されることを推奨します。粘度、水分は当社推奨の管理限界値を超えていました。油の劣化状況をより精密に判定するには新油との比較が必要です。現在使用している貴排水機場保有の新油をご提供下さい。粘度粘度はmm/sと新油カタログ値.mm/sに比較して、粘度変化率は-％で、当社推奨の管理限界値である±％を超えていました。尚、粘度は現在使用している貴排水機場保有の新油分析結果を基準に管理する方法が望ましく、次回分析までに新油をご提供下さい。水分はppmと当社推奨の管理限界値のを超えていました。全酸価全酸価はmgKOH/gと新油カタログ値mgKOH/gに比較して高いものの、IRの結果で油劣化の兆候を示すカルボン酸の吸収が確認されていないことから、良好と判断します。尚、全酸価は現在使用している貴排水機場保有の新油の分析結果を基準に管理する方法が望ましいため、新油をご提供下さい。全塩基価全塩基価はmgKOH/gと新油カタログ値.mgKOH/g以上にあることから、良好と判断します。尚、全塩基価は現在使用している貴排水機場保有の新油分析結果を基準に管理する方法が望ましく、次回分析まで新油をご提供下さい。IRIRの結果、油劣化の兆候を示すカルボン酸の吸収が確認されていないことから、良好と判断します。尚、IRは現在使用している貴排水機場保有の新油の分析結果を基準に管理する方法が望ましいため、新油をご提供下さい。計数汚染度は汚染されていました。計数汚染度計数汚染度はNAS級と汚染されていました。重量汚染度は.mg/mlでした。粒度分布粒度分布は.～μmの範囲にあり、.μmにピークが確認されました。機器の潤滑状態摩耗粒子診断の結果、潤滑状態が正常な場合に発生するマイルド摩耗粒子、金属接触が厳しく、且つ、摩擦熱が高い場合に発生する黒錆が比較的多く観察されました。SOAPによる油中金属濃度SOAPによる油中金属濃度の結果、鉄、鉛、銅、油の添加剤成分と思われるリン、亜鉛、カルシウム、マグネシウム、外部から混入したと思われるアルミニウム、ケイ素が検出されました。SOAPによる油中金属濃度SOAPによる油中金属濃度の結果、鉄、クロム、アンチモン、錫、油の添加剤成分と思われるリン、亜鉛、カルシウム、マグネシウム、外部から混入したと思われるアルミニウム、ナトリウムが検出されました。摩耗粒子診断摩耗粒子診断の結果、異常摩耗の早期発見パラメータであるIs値がの乗と高く、潤滑状態が正常な場合に発生するマイルド摩耗粒子、金属接触が厳しく、且つ、摩擦熱が高い場合に発生する黒錆が比較的多く観察されました。
報告№109-09136 報告№112-00409 | 分析№109-001160 分析№112-001711 | 112-001711 | 潤滑油は継続使用可能な状態にあると判断します。但し、今後は障害予防を目的に以下の対策を推奨します。追加分析消泡性能が低下した場合、ギヤ歯面での油膜形成に影響が出て摩耗が進展することがありますので、フェログラフィーおよびSOAP-Tを追加して摩耗により発生する油中金属濃度や潤滑状態を確認することを推奨します。泡立ち試験泡立ち試験の結果は、-と新油値が-であるのに比較して高い値となっていたことから、消泡性能が低下していることが分かりました。今後の使用状況によっては油の酸化劣化が進行したり、ギヤ歯面およびベアリング軌道面で油膜切れが発生したりする場合があるため、消泡剤の添加による消泡性能の改善など何らかの対応が必要になると思われます。分析結果は良好と判断します。粘度粘度はmm/sと新油値mm/sに比較して、粘度変化率は-.％で、当社推奨の管理限界値である±％以内にあり、良好と判断します。泡立ち試験泡立ち試験は-と新油値に比較して高い値でした。水分はppmと当社推奨の管理限界値の以下にあり、良好と判断します。酸価は.mgKOH/gと新油値.mgKOH/gに比較して高いものの、IRの結果で油劣化の兆候を示すカルボン酸の吸収が確認されていないことから、良好と判断します。
報告№108-0387 報告№108-0458 | 分析№108-02609 分析№108-03145 | 108-03145 | トライボ診断により、機器軸受の潤滑状態、潤滑油の劣化状態を診断する。分析の結果、NAS級とやや高い値となっています。SOAPで鉄、SOAP／D－SOAPでメタルの主成分である錫が検出されたことから、汚染度が増加した要因は、摩耗によるものと考えられます。一方、摩耗粒子の観察結果から観察された摩耗粒子には、油膜切れを起こした場合に発生する摩耗粒子が観察されています。この摩耗粒子は、金属接触を伴う摩耗、いわゆる凝着摩耗と呼ばれる潤滑状態で発生しますが、観察された量が少なく、また、凝着摩耗の範囲は極めて小さな範囲で発生していると思われます。尚、金属元素分析で軸受メタルの主成分である錫がppm検出されたため、前回と今回の分析結果を基にメタル摩耗の状態を検討しました。検討には、下式で摩耗速度を計算し、その結果から現時点における平均的な摩耗深さを求めました。その結果、摩耗の深さは軸受表面から.μmであると推定できました。y=×-x+.----ここでy:平均的な摩耗深さx:運転時間本軸受がこの摩耗速度で、摩耗の限界に到達する時間、いわゆる限界使用時間を試算すると、軸受の表面粗さをsとした場合の余寿命は約万時間になると推定され、摩耗速度が非常に小さく、良好な潤滑状態が継続しているものと判断できます。尚、を示す全酸価、IRの各データが良好であることから、油も継続使用可能と判断します。
報告№109-09249 報告№113-00273 | 分析№109-001747 分析№113-000580 | 113-000580 | 潤滑油の劣化は確認されなかったことから継続使用可能と判断します。但し、汚染に係るパラメータが注意領域にあることから、に示す対策を推奨します。また、IRチャートの結果から、油名が異なっている可能性が高いと判断します。軸受は継続使用可能な状態にあると判断します。但し、今後の摩耗進行の有無を確認するためにも傾向監視を継続することが有効です。油名の確認分析データから新油と一致しないデータが確認されたことから、油名が違っている可能性があります。油は設備の条件にあった適正な性能のものを使用することが重要であるため、油名を再確認することを推奨します。定期的な分析今後の汚染度の増加および摩耗の進行を監視するため、定期的に分析を実施することを推奨します。分析の結果、汚染および摩耗に係るパラメータで注意領域のものがありましたが、本試料油は汚染や摩耗に関するデータが異常として出やすいドレンプラグから採油されていることから、値が高くなっている可能性があります。定期的な分析による傾向監視により、今後の変化を確認することを推奨します。また、IRチャートの結果から、油名の誤りが考えられます。分析結果特性低下特性低下に係るパラメータの分析結果で、IRチャートでカルボン酸の吸収が確認されましたが、RBOTの値がminと高い値であることから、油劣化ではなく添加剤の影響と推定され、油名が異なっている可能性が高いと考えられます。粘度粘度はmm/sと良好領域にありました。全酸価全酸価は.mgKOH/gと良好領域にありました。酸化安定度酸化安定度はminと良好領域にありました。有機物・有機化合物有機物・有機化合物は、IRチャートによる新油分析値との比較の結果、cm-付近に劣化の兆候を示すカルボン酸の吸収が確認されました。色相はL.と良好領域にありました。汚染に係るパラメータの分析結果で、汚染粒子数および重量汚染度が注意領域にあり、やや高い値でした。フィルタ表面の異物観察で鉄錆、砂、樹脂等が観察されたことから、汚染度が高い要因は、摩耗と外部混入異物の影響と思われます。水分はppmと良好領域にありました。汚染粒子数はNAS級と注意領域にありました。汚染度物重量はmg/mlと注意領域にありました。．摩耗累積金属濃度がと注意領域にあるものの、Is値が良好領域にあることから、軸受は継続使用可能ではありますが、今後の機器の機能を確認するためにも傾向管理が有用と考えます。異常摩耗の早期発見パラメータであるフェログラフィーのIs値がの乗と良好領域にあり、外部から混入したと考えられる樹脂、鉄錆等が観察されました。金属濃度SOAP法により金属濃度を測定した結果、潤滑箇所で発生する金属接触によって検出される鉛がppm、銅がppm検出されました。金属濃度D-SOAP法により金属濃度を測定した結果、潤滑箇所で発生する金属接触よって検出される鉄が、鉛がppm、銅が、錫が、外部から混入したと思われるカルシウムが、ナトリウムが検出されました。また、累積金属濃度がと注意領域にありました。
報告№109-09136 報告№111-00390 | 分析№109-001160 分析№111-001862 | 111-001862 | 潤滑油を分析した結果、油中の摩耗粒子は、転がり軸受の転動面に異物が噛み込んで発生する切削粒子と油膜が破断した場合に発生する微小な黒色酸化摩耗粒子、そして、～μmの鋳鉄のシビア摩耗粒子でした。転がり軸受で上記からの摩耗粒子が観察された場合、軸受内では潤滑油供給不足か異物混入となっている場合があります。本軸受は、提供して頂いた図面から、主軸の回転を利用して軸受内のオイルリングが潤滑油を供給する方式になっていると判断できますが、この方式はオイルリングが円滑に回転していないと、軸受への供給油量が不足し油膜が十分に形成しにくくなります。その結果、ころがり軌道面では油膜破断が発生しやすくなり、切削粒子や黒色スラッジの発生につながります。分析の結果では、非常に微小な切削粒子と黒色スラッジが観察されていることから、異音発生はオイルリングが円滑に回転していないことによる転がり軸受への潤滑油供給不足が関係していると推定されます。そのため、油量の再確認と同時に、オイルリングの上部キャップからリングの回転状態を確認し、円滑に回転していない場合は円滑に回転するようにリングのバランス調整をされることを推奨します。オイルリング側の排油口で再分析異音発生はオイルリングが円滑に回転していないことによる転がり軸受への潤滑油供給不足が関係していると推定されます。そのため、油量の再確認と同時に、オイルリングの上部キャップからリングの回転状態を確認し、円滑に回転していない場合は円滑に回転するようにリングのバランス調整をされることを推奨します。定期的な分析切削摩耗の進行を監視するため、今後も定期的に分析を実施し、摩耗の進行状況を確認することを推奨します。最適な採油方法本試料油は、機器停止中にドレンプラグから採油されています。機器が停止している状態では、別紙油粒子の沈降の影響に示すように油槽内で撹拌がなくなり固形物が沈降するため、油中汚染度は高くなると推定されます。今後の採油は、極力運転中もしくは停止直後の油槽中層部から実施されることを推奨します。フェログラフィー異常摩耗の早期発見パラメータとして摩耗粒子を定量化して評価するフェログラフィーのIs値は、潤滑状態がやや厳しいの乗でした。摩耗粒子の形態で比較的多く観察された粒子は、異物の噛み込みにより発生する切削粒子油膜が破断し、厳しい潤滑状態で高温になり発生する黒色スラッジ局部的に高圧・高温となる場合に発生するフリクションポリマ外部から混入したと思われる鉄錆、樹脂等でした。これらの摩耗粒子が観察された場合、潤滑部で発生している摩耗形態は、正常なマイルド摩耗異物による切削摩耗であり、そして局部的ではあるものの高圧・高温の箇所も発生していることが分かります。摩耗形態の中でも切削摩耗は摩耗進行速度が速く、転がり軸受でこの摩耗形態が発生した場合には寿命が分の程度に低下することも知られており、切削摩耗により生じた軌道面の損傷が起点となって転がり軸受の寿命となるフレーキングに進展することから傾向監視による経過監視が必要です。Iカップリング発光分光分析供試の潤滑油を分析した結果、検出された金属元素は、SOAP-Tの結果表に示すように、鉄、銅、錫、リン、亜鉛、カルシウム、バリウム、ケイ素、ナトリウムでした。検出されたこれらの金属元素から発生箇所を推定すると鉄、銅、錫、亜鉛・軸受等リン・オイル添加剤カルシウム、バリウム、ケイ素、ナトリウム・外部混入異物であると思われます。このうち、機械部品が摩耗したと思われる元素はのグループです。計数汚染度はやや高い値でした。汚染度が高い要因は、摩耗と外部混入異物の影響によるものと思われます。
報告№108-7512 報告№108-7512 | 分析№108-01803 分析№108-01803 | 108-01803 | 発電機を停止したところ、発電機が惰性で停止した。発電機が惰性で停止した原因が、ソレノイドバルブの固着により起きたと推定されたため、精点Aを実施し、を確認し、汚染の原因等を調査する。精点Aを実施した結果、前回に比較して計数汚染度がNAS級からNAS級にランク増加し、管理限界値内にあるものの増加傾向を示していました。異常摩耗の早期発見パラメータであるフェログラフィーのIs値がの乗とやや高く、摩耗粒子の形態観察でμm以下の鉄系摩耗粒子が多く観察され、D－SOAPで前回に比較して鉄が.からに増加していたことから、汚染の原因は、サーボシリンダ内壁やポンプ内部等の摩耗によりより発生した摩耗粒子によるものと考えられました。今回の汚染度は管理限界値内にあり、通常ではバルブ類の動作障害が発生するレベルではありません。しかし、注意すべき点としては、フェログラフィーの結果でμmに満たない鉄系摩耗粒子が多く観察されていることが挙げられます。ここで挙げられる小径摩耗粒子は、汚染度を計数して評価する場合の基準では表記されない小さなサイズであり、そのため測定データは見かけ上思ったほど高くはありませんが、実際には小径の汚染粒子濃度は高いと思われます。また、油圧サーボのシリンダ内などの油圧系統内に汚染物が堆積してしまう箇所が存在していると、集油槽内の汚染度があまり上昇しない場合でも、小径の摩耗粒子による障害が繰り返し発生してしまうと推測されます。そしてさらに、やや多く観察されているフリクションポリマは、系統内で高圧状態が発生している箇所のあることを示しています。高温・高圧で発生するフリクションポリマは、粘着性がありバルブ内の狭いギャップ、いわゆるスプール部などの表面に付着しやすく、特に油槽内の温度より低い箇所で析出するなどして固着を引き起こす場合があります。以上のことから、今後の対策として、サブミクロンオーダーの汚染粒子を除去できる深層式濾過装置による濾過実施フリクションポリマ除去のため、過去に貴社、貴総合制御所管内で使用実績のある当社製清浄分散剤TS－の投与のつの対策を同時に実施されることを推奨します。これらのことは、前回に比較して計数汚染度がNAS級からNAS級にランク増加したこと異常摩耗の早期発見パラメータであるフェログラフィーのIs値がの乗とやや高く、摩耗粒子の形態観察でμm以下の鉄系摩耗粒子が多く観察されたことD－SOAPで前回に比較して鉄が.からに増加したこと以上のことから判断しました。尚、を示す粘度、水分、全酸価、IR、RBOTの各データは良好の範囲にあることから、この油は継続使用可能と判断します。
報告№109-09136 報告№109-09590 | 分析№109-001160 分析№109-003653 | 109-003653 | ・汚染度前回に比較して計数汚染度がNAS級から級にランク減少し、当社推奨の管理限界値内にありました。・摩耗状態SOAP／D－SOAPの結果、鉄濃度、異常摩耗の早期発見パラメータであるフェログラフィーのIs値の各データは、前回に比較して変化はありませんでした。・粘度、水分、全酸価、IRの各データは良好でした。結論および汚染状態に関する分析データは全て良好の範囲にあることから、本試料油は継続使用可能な状態にあると判断します。尚、今回の採油が前回と同様油中粒子の沈降の影響を大きく受ける採油条件であるため、摩耗粒子が発生していたとしても採取できていない可能性があります。そのため、異常が発生していたとしても見落としている可能性が高いと思われますので、主機運転中、停止直後などの油が撹拌されている状態で再度採油されることを推奨します。
報告№108-0278 報告№108-0278 | 分析№108-01996 分析№108-01996 | 108-01996 | トライボ診断を実施し、、汚染度、潤滑状態を確認する。今回の採油は、対象設備の停止中にマンホールから手動ポンプで油槽底部から実施しているため、油循環中に採油した場合に比較し、油中粒子の沈降の影響を受け、分析データが高めに出る可能性があります。今回の分析は以上のことを踏まえて結果を検討しました。【機器の潤滑状態】トライボ診断の結果、採油条件から汚染度やSOAP／D－SOAPの各データが高めに出る可能性があるにもかかわらず、計数汚染度はNAS級、SOAPの鉄濃度がppm、D－SOAPの鉄濃度がと比較的低く、本減速機は継続使用可能な状態にあると判断します。但し、確認された摩耗粒子の量は少ないものの、摩耗粒子の形態観察で異物の噛み込みなどで発生する切削粒子、金属接触が厳しい場合に発生するシビア粒子が比較的多く観察されたことから、ギヤ歯面の一部で発生している摩耗形態は切削摩耗と凝着摩耗であり、これらの摩耗形態が混在していることが判りました。この摩耗形態が連続的に発生した場合、摩耗の発生量が増大し、ギヤ歯面のギャップの増大につながります。今後は、定期的に分析を実施し、摩耗の進行状況を確認することを推奨します。これらのことは、前回に比較して計数汚染度がランク減少したことSOAPの結果、ギヤの摩耗により発生する鉄に変化はなく、D－SOAPの結果、ギヤの摩耗により発生する鉄に減少していたこと異常摩耗の早期発見パラメータであるIs値がの乗と良好の範囲にあるものの、摩耗粒子形態観察の結果、異物の噛み込みなどで発生する切削粒子、金属接触が厳しい場合に発生するシビア粒子がやや多く観察されたこと以上のことから判断しました。【バックラッシ増加分の確認】減速機の構造から、最も負荷が大きく、摩耗が進行しやすい箇所をスパイラルベベルギヤとスパイラルベベルピニオンと推定し、この部分のバックラッシを求めました。分析結果から得られたデータを使用して求めたバックラッシは、減速機に摩耗が集中していたと仮定した場合、初期値からμm増加したものと推定されました。バックラッシ増加分の上限値は、メーカにより差異はあるものの、当社の推奨するバックラッシは一般に推奨されるμmを管理目安にしており、今回のデータはこの値に比較して十分に小さいことから、本歯車は継続使用可能な状態にあり分解点検の必要はないと判断します。【採油について】上述しましたように、今回の採油は停止中に油槽底部からの採油であるため、運転中の採油に比較して汚染度は高目に出ている可能性があります。採油は、粒子の沈降の影響を少なくすることが重要であり、そのため油中粒子が均一な分散状態で実施されることを推奨します。
報告№109-09136 報告№111-00142 | 分析№109-001160 分析№111-000690 | 111-000690_date110909 | 濾過後の試料油を分析した結果、全てのデータが良好です。尚、RBOTが前回に比較し、min上昇しています。RBOTが上昇した理由は、更油、補給を実施した仮設タンクで他の軸受油と混合して濾過を実施した濾過機配管内や仮設タンクなどに油が残留していた以上のことが考えられます。お客様情報から今回はに該当しました。但し、今回の分析結果で、全酸価および粘度の各データに大きな変化はなく、異種油の混入などは確認されていないため、本試料油は継続使用可能な状態にあります。今後は、今回のRBOT値を基に潤滑油の寿命を評価します。
報告№109-09136 | 分析№109-001160 | 113-000430-2 | 結論トライボ診断を実施した結果、当該機の潤滑箇所は継続使用可能な状態であり、連続運転を継続し続けない限り、今年度中直ちに予防保全としての分解点検を実施する状態ではないと判断しました。但し、今回トライボ診断を実施した結果から、今後懸念されるカルシウム濃度の増加や異常な摩耗粒子である切削摩耗、凝着摩耗の発生進行を監視するため、当該機のトライボ診断を回／年実施され、適切な分解点検時期を確認されることを推奨します。なお、当該機の次回点検まで潤滑箇所に異常を起こさず、状態をより長く維持するためにも、更油により基準濃度を超えている潤滑油の水分濃度を低下させることを推奨します。当該機の油中金属濃度のうち、鉄とカルシウムの固形分濃度が前回に比較して増加していることが分かりました。これらのうち、鉄の濃度上昇は、オイルリングとシリンダライナの摺動面で油膜が形成し難くなって発生し、固形分のカルシウムは、エンジンオイル中に多量に添加されているカルシウム系の添加剤が、燃焼ガスや未燃焼ガス中の硫黄分と化学反応して生成するものですが、いずれもピストンリングのシール性の低下が関与していると推定されます。当社の研究によれば、固形分として生成し析出したカルシウム濃度がを超えた場合、主軸メタルやクランクピンメタルの摩耗速度が著しく早まることを経験しています。当該機は稼働率が低いことから、常用機のように早い速度で摩耗が進展することはないと思われますが、分析の結果ではメタルの主成分である錫が若干検出され、更には、錫の下層の成分である銅も同時に検出されていることから、一部のメタルでは狭い範囲ではあるものの、摩耗により擦られた部分があると推定されます。この摩耗は、燃焼ガスとオイルの添加剤との反応で生成したカルシウム化合物により生じるものですが、これは燃焼ガスがピストンリングを通過してオイル側に混入することが要因となっている可能性が高いことから、次回の点検では、ピストンリングの交換を前提とした整備が必要と思われます。尚、現時点では継続使用は可能と判断できるものの、次回点検まで異常を起こさず状態をより長く維持するためにも、基準濃度を超えている潤滑油の水分濃度を更油、或いは、部分更油により相対的に低下させることを推奨します。推奨定期的なトライボ診断実施潤滑油中のカルシウム濃度の増加や、異常摩耗粒子である切削摩耗、凝着摩耗の進行が懸念されることから、定期的な監視をトライボ診断を実施することにより、異常の兆候を早期に発見することが可能となりますので、回／年の定期的なトライボ診断の実施を推奨します。次回の点検で当該機潤滑箇所の点検とエンジンオイルの更油当該機の潤滑箇所であるピストンのピストンリング、メタル軸受の主軸メタルやクランクピンメタル等の潤滑箇所の状態を、次回の開放点検時に確認を推奨すると共に、エンジンオイルの更油を推奨します。これは、当該機の油中からカルシウム化合物が非常に高い濃度で検出されたため、この化合物が更に潤滑箇所の摩耗を促進させる懸念があります。カルシウム化合物発生の原因は、ピストンリングの摩耗によって燃焼ガスのシール性が低下し、燃焼ガス中の硫黄分と油中のカルシウム添加剤が反応するためと考えられます。エンジンオイルの更油と或いは部分更油又は、油濾過当該機の油中水分の影響により金属表面で腐食摩耗が発生し、発生した鉄錆等の粒子が潤滑部に噛み込み摩耗が進行することがありますので、更油と更油後の或いは部分更油、エンジンオイルの濾過等により相対的に汚染度や水分濃度を低くするなどの方法を推奨します。更油後の濾過はオイルパンをはじめ潤滑系統の壁面に煤や摩耗粉、水分等が付着して残っていますので、更油を行なった後に再度強制的に油中の汚染物や水分等を濾過機を使い除去し実施後はて下さい。、再度トライボ診断を実施することにより、処理後のデータとして継続的な傾向監視を実施して下さい。油濾過は、当社製油濾過装置によって運転中にエンジンオイルの濾過を実施することで、油中の汚染物や水分なども油濾過装置のエレメントに吸着して処理できますので、高性能油濾過装置の活用を推奨します。新油との比較による評価を示す粘度、酸価、IR、塩基価のデータは新油データを基準として評価しています。今回は新油データが不明であったため良否の評価ができませんでしたが、今後分析を実施する場合は、使用している新油を同時に分析することをご検討下さい。定期的な分析定期的な潤滑油分析によるトライボ診断を実施することにより、分析データの変化から異常の兆候を早期に発見することが可能となります。また、今回は対象設備の回目の分析であるため、最低でもあと回分析を実施し、今後懸念されるカルシウム濃度の増加、切削摩耗、凝着摩耗の進行を監視することを推奨します。潤滑油は、酸化劣化はなく、添加剤の機能も満たされていましたが、水分の値が当社推奨管理限界値を超えており、今後水分の影響でエンジン内部に錆が発生し、その影響で摩耗が発生する懸念が有りますので、潤滑油の更油を推奨します。尚、今回の物理的性状の評価の、粘度、酸価、塩基価は新油値が不明であったため、粘度、塩基価はジェネシスクリーンディーゼルW-の新油カタログ値と比較をしましたが、酸価は良否の評価ができなかったので、IRの結果から酸化劣化していないと判断しました。粘度粘度は、.mm/sと新油カタログ値のmm/sに比較して粘度変化率が+.％となっており、当社推奨の管理限界値である±％以内にあり、良好と判断します。水分はppmと当社推奨の管理限界値を超えていました。今後、水分の影響でエンジン内部に錆が発生し、その影響で潤滑箇所を更に摩耗を加速させる懸念がありますので、更油などの対策を要します。酸価・IR酸価劣化の進行度は、酸価およびIRの結果から総合的に判断します。酸価は、gKOH/gと測定されたものの、良否の評価ができませんでした。但し、IRチャートの結果、cm-付近に油劣化の兆候を示すカルボン酸の吸収ピークが確認されていないことから、潤滑油は酸化劣化していないと判断します。塩基価は、mgKOH/gと新油カタログ値を元にした限界値mgKOH/g以上あり、潤滑油の添加剤である清浄分散剤は機能が満たされ良好と判断します。計数汚染度計数汚染度は、前回同様NAS級以上と汚染されていました。なお、前回と比較してμm～μm迄の各レンジの粒子数は、前回より増加していることが確認できました。重量汚染度は、.mg/mlと前回の汚染度より.mg/ml減少していましたが、これは絶対量が減少したのではなく、採油時に汚染物が捕捉された影響による物と考えられます。←よく分からないです。当社の経験上、データが桁以上の場合は、かなり汚染されていると判断します。光学顕微鏡写真重量汚染度で濾過したフィルタ表面上の夾雑物を光学顕微鏡で観察した結果、金属片、カルシウム化合物、鉄錆、砂等が観察されました。粒度分布粒度分布は.～μmの範囲にあり、.μmにピークが確認されました。μm以下の粒子が多いことから、これらのほとんどは、燃焼して発生した煤であると推定されます。当該機の当該機の潤滑箇所のは、フェログラフィーおよびSOAP-Tの結果から総合的に判断した結果、継続使用は可能ですが、今後の機器の機能を確認するためにも傾向管理が有用と考えます。当該機の油中金属濃度のうち、鉄とカルシウムの固形分濃度が前回に比較して増加していることが分かりました。これらのうち、鉄の濃度上昇は、オイルリングとシリンダライナの摺動面で油膜が形成し難くなって発生したと推定されます。固形分のカルシウムは、エンジンオイル中に添加されているカルシウム系の添加剤が、燃焼ガスや未燃焼ガス中の硫黄分と化学反応して生成することから、ピストンリングのシール性の低下が懸念されます。当社の研究によれば、固形分として生成し析出したカルシウム濃度がを超えた場合、主軸メタルやクランクピンメタルの摩耗速度が著しく早まることを経験しています。当該機は稼働率が低いことから、常用機のように早い速度で摩耗が進展することはないと思われますが、分析の結果ではメタルの主成分である錫が若干検出され、更には、錫の下層の成分である銅も同時に検出されていることから、一部のメタルでは狭い範囲ではあるものの、摩耗により擦られた部分があると推定されます。この摩耗は、燃焼ガスとオイルの添加剤との反応で生成したカルシウム化合物により生じるものですが、これは燃焼ガスがピストンリングを通過してオイル側に混入することが要因となっている可能性が高いことから、次回の点検では、ピストンリングの交換を前提とした整備が必要と思われます。フェログラフィー【定量分析：Is値】Is値は異常摩耗の早期発見パラメータのつで、摩耗粒子を定量化するために用います。今回のIs値はの乗と高い値でした。今回のIs値は、の乗と前回実施した値から桁上昇し高い値であり、摩耗状態に注意が必要です。フェログラフィー【定性分析：摩耗粒子および摩耗形態観察】分析結果から観察された代表的な粒子は、以下の通りでした。正常な摩耗粒子・潤滑状態が正常なマイルド摩耗により発生。切削粒子・異物や金属表面の微小突起による切削摩耗により発生。シビア粒子・潤滑状態がやや厳しい凝着摩耗により発生。金属潤滑部が局部的に油膜切れを起していると考えられます。黒錆・潤滑状態がやや厳しい凝着摩耗により発生。金属接触が厳しく、且つ、高い摩擦熱が発生していると考えられます。フリクションポリマ・局部的に高圧・高温となる場合に発生。鉄錆・外部から混入したと考えられます。観察された摩耗粒子の中でも切削粒子、シビア粒子、黒錆は、将来的な摩耗の進行に繋がる可能性を示唆しているため、傾向監視が必要と思われます。切削摩耗は、他の摩耗形態に比較して摩耗進行速度が速く注意が必要で、定期的なトライボ診断による状態監視が必要と考えます。切削摩耗の原因となる混入異物が残留している場合、この異物により切削摩耗が継続して発生する可能性があります。シビア粒子、黒錆は凝着摩耗に分類されます。これらの摩耗粒子は、摺動面で凝着、破断を繰り返し、この過程で生じる移着粒子が成長して摩耗粒子となります。そのため、摺動面では局部的に油膜切れが発生していることを示しています。この状態が継続した場合、摩耗粒子のサイズは徐々に大型化していき、設備の損傷に至る場合がありますので、傾向監視が必要です。Iカップリング発光分光分析【SOAP-T】検出された金属元素から発生箇所を推定すると、以下の通りでした。鉄、銅、ニッケル、錫・エンジン部品リン、亜鉛、カルシウム・添加剤アルミニウム、ナトリウム・外部混入異物カルシウムの析出SOAP-Tでカルシウムが.ppmと高い値で検出されました。エンジン油中にカルシウム化合物が高い濃度で検出された場合、この化合物がピストンピンメタルや、クランクピンメタル摺動面に噛み込んで摩耗させたり、メタルに埋め込まれて摩耗を促進させたりする原因になるなどの悪影響を生じることが、当社の研究結果から判明しています。この影響については、別紙カルシウムの析出をご覧ください。軸受の摩耗SOAP-Tでメタル軸受の成分である錫、銅.ppm、ニッケルppmが検出されたことから、メタル軸受のピストンピンメタル又は、クランクピンメタルからの一部に油膜切れが発生していると推測されます。一般的にディーゼルエンジンのメタル軸受は積層構造になっており、軸受メタルの最表面は錫と鉛のホワイトメタル層が存在し、その下にニッケル層、更にその下には銅と鉛の合金であるケルメット層が存在します。以上のことから今回検出された金属成分の錫、銅、ニッケルは、メタル軸受から析出されたと考えられます。積層構造クランクメタルの断面写真の通りです。積層構造クランクメタルの断面写真 その他銅を使用した箇所の溶出・摩耗潤滑油系統内で銅を使用している箇所は、潤滑油冷却器の配管などが考えられます。この箇所で溶出・摩耗が発生する場合は以下のことが考えられます。潤滑油冷却器の配管で摩耗していた場合、配管取付け部に緩みが生じて配管が振動し、継手部が外れたり、亀裂が生じたりして冷却水の混入にいたる場合があります。亜鉛系添加剤の影響により、潤滑油冷却器の配管で溶出していた場合、ピンホールが発生して冷却水の混入に至る場合があります。今後、油劣化の進行や水分濃度が上昇することに注意が必要です。計数汚染度計数汚染度はNAS級以上と汚染されていました。重量汚染度は.mg/mlと汚染されていました。光学顕微鏡写真重量汚染度で濾過したフィルタ表面上の夾雑物を光学顕微鏡で観察した結果、金属片、カルシウム化合物、鉄錆、砂等が観察されました。粒度分布粒度分布は.～μmの範囲にあり、.μmにピークが確認されました。μm以下の粒子が多いことから、これらのほとんどは、燃焼して発生した煤であると推定されます。粘度、酸価、塩基価については新油値が不明であったため、粘度、塩基価はジェネシスクリーンディーゼルW-の新油カタログ値と比較をし、酸価は良否の評価ができませんでした。粘度粘度は、.mm/sと新油カタログ値のmm/sに比較して粘度変化率が+.％となっており、当社推奨の管理限界値である±％以内にあり、良好と判断します。水分はppmと当社推奨の管理限界値を超えていました。今後、水分の影響でエンジン内部に錆が発生し、その影響で摩耗が発生する懸念があります。酸価・IR酸価劣化の進行度は、酸価およびIRの結果から総合的に判断します。酸価は、gKOH/gと測定されたものの、良否の評価ができませんでした。但し、IRチャートの結果、油劣化の兆候を示すカルボン酸の吸収が確認されていないことから、潤滑油は酸化劣化していないと判断します。塩基価はmgKOH/gと新油カタログ値を元にした限界値mgKOH/g以上にあり、良好と判断します。
報告№109-09136 報告№113-00201 | 分析№109-001160 分析№113-000741 | 113-000741_date130801 | 分析の結果、物理的性状、汚染状態、摩耗状態を評価する全ての分析データは良好であったことから、潤滑油および軸受は継続使用可能と判断します。但し、発光分光分析法による油中金属分析の結果で、前回同様に潤滑油中に亜鉛が高濃度で検出されました。前回から亜鉛の濃度に大きな変化はないことから、溶出・摩耗の進行はないものの、この亜鉛が亜鉛メッキ等であった場合、耐食性が低下することもあるため、今後の濃度上昇には注意が必要です。定期的な分析定期的に分析を実施することにより、データの変化から異常の兆候を早期に発見することが可能となります。また、今回は対象設備の初回分析であるため、あと最低でも回分析を実施し、分析データの変化から今後の分析周期を検討することを推奨します。軸受の摩耗状態フェログラフィーおよびSOAP/D-SOAPのデータから総合的に解析した結果、軸受の摩耗状態は正常であり、継続使用可能と評価できます。フェログラフィー【定量分析：Is値】Is値は異常摩耗の早期発見パラメータのつで、摩耗程度を定量化するために用います。Is値は前回に比較してのマイナス乗から変化はなく、低い値でした。フェログラフィー【定性分析：摩耗粒子および摩耗形態観察】分析結果から観察された全ての粒子量は少でした。Iカップリング発光分光分析【SOAP/D-SOAP】検出された金属元素から発生箇所を推定すると、以下の通りでした。鉄、亜鉛・軸受等、配管系党配管亜鉛、カルシウム、ナトリウムアルミニウム・外部混入異物SOAPの結果、前回同様に亜鉛がppm検出されました。新油には添加剤成分として亜鉛が含まれていないことから、亜鉛を使用した箇所の溶出・摩耗が発生しているか、異種油の混入が考えられます。亜鉛メッキ等であった場合、耐食性が低下することが懸念されます。また、軸受材からの亜鉛の溶出も推測されますが、この場合は、軸受メタルの摩耗が進行すると共に亜鉛と合わせて、錫も一緒に検出されることが多い為、今回は軸受からの溶出の可能性は比較的低いと考えられます。は良好でした。計数汚染度計数汚染度はNAS級と当社推奨の管理限界値NAS級以下であり、良好と判断します。重量汚染度は.mg/mlと当社推奨の管理限界値mg/ml以下であり、良好と判断します。は良好でした。粘度粘度は、mm/sと新油値mm/sに比較して、粘度変化率は+.％で、当社推奨の管理限界値である±％以内であり、良好と判断します。水分は、と当社推奨の管理限界値の以下であり、良好と判断します。酸価は、.mgKOH/gと新油値.mgKOH/gに比較して変化はなく、良好と判断します。IRIRチャートの結果、新油と使用油のスペクトルパターンはほぼ一致し、また、油劣化の兆候を示すカルボン酸の吸収ピークが確認されていないことから、良好と判断します。RBOTRBOTの結果、minと当社推奨の管理限界値min以上にあり、良好と判断します。
報告№109-09136 報告№110-00326 | 分析№109-001160 分析№110-001414 | 110-001414 | 摩擦面で発生している摩耗の形態や潤滑状態は、フェログラフィーで得られた摩耗粒子の観察結果から評価します。同法は、摩耗粒子を含んだ試料油を磁力で油と粒子とに分離する技術で、分離された摩耗粒子を解析することによって潤滑状態の健全性や摩耗粒子の発生原因を診断するものです。摩耗粒子と摩耗形態観察された粒子は、潤滑状態が正常な場合に発生する摩耗粒子でした。以上から、潤滑部で発生している摩耗は正常なマイルド摩耗であることが分かりました。潤滑状態異常摩耗の早期発見パラメータとして摩耗粒子を定量化して評価するフェログラフィーのIs値は、潤滑状態が正常であるの乗となっていました。汚染度水分濃度は、前回同様に管理基準以内にあり良好でした。粘度、全酸価、RBOTの各データは、前回同様に管理基準以内にあり良好でした。本試料油は、機器停止中に油タンクドレン弁から採油されています。ドレン弁の汚染度は、一般的に高く、尚且つ、機器が停止している状態では、油槽内で撹拌がなくなり固形物が沈降するため、油中汚染度は更に高くなると推定されます。このような悪条件にもかかわらず、今回の分析結果は全て良好であり、異常なデータは見られませんでした。したがって、潤滑油および軸受は継続使用可能な状態にあると判断します。なお、今後の採油は、極力停止直後の油槽中層部から実施されることを推奨します。
報告№109-09068 報告№109-09068 | 分析№109-000663 分析№109-000663 | 109-000663 | 使用油と転がり軸受の潤滑状態を分析した結果、次のことが分かりました。油の残存寿命は約ヶ月です分析の結果から潤滑油の残存寿命は、あと約ヶ月であることがわかりました。ヶ月以内に更油が必要ですが、本試料油は今回分析のために採油し、その分補給したため更油の必要がなくなりましたが、使用油の寿命は本機の場合に約ヶ月で寿命となることが分かりましたので、今後はこの寿命を目安に更油を計画することを推奨します。転がり軸受の潤滑状態分析の結果、転がり軸受の潤滑部では疲労摩耗と油膜が破断して金属接触となる凝着摩耗が混在していることが判りました。観察された摩耗粒子からは、転がり軸受の寿命となるフレーキングの発生は確認されていませんが、粒子の中にはμmサイズの大型の粒子が観察された事から、今後さらに摩耗が進行した場合にはベアリングの寿命となるフレーキングに進展することが懸念されますので、今後は、定期的にトライボ診断を実施しフレーキングへの進展の有無を確認することを推奨します。次回採油時期の推定次回採油時期は、理論的に求めると最短で約時間となります。この時間は、油中汚染物が均一になるために必要とする時間であり、この時間を経過すれば、再分析の結果から潤滑状態の傾向を確認することが可能となります。理論時間を参考に次回採油時期を検討されることを推奨します。油の性状は良好でしたを示す粘度、水分、全酸価、IR、RBOTの各データが全て良好の範囲にあり、寿命低下を除けば本試料油は残存寿命の範囲内で継続使用は可能と判断します。は良好と判断します。。粘度は良好と判断します。粘度はmm/sと新油値mm/sに比較して、粘度変化率は+％で、当社推奨の管理限界値である±％以内にあり、良好と判断します。水分は良好と判断します。水分は.ppmと当社推奨の管理限界値の以内にあり、良好と判断します。全酸価は良好と判断します。全酸価は.mgKOH/gと新油値.mgKOH/g以内にあり、良好と判断します。IRの結果、良好と判断します。IRの結果、IRチャートに示すように新油に比較して変化はなく、良好と判断します。RBOTの結果、良好と判断します。RBOTはminと当社推奨の管理限界値のmin以上であり、良好と判断します。は良好と判断します。計数汚染度は良好と判断します。計数汚染度はNAS級と当社推奨の管理限界値のNAS級以内にあり、良好と判断します。重量汚染度は良好と判断します。重量汚染度は.mg/mlと当社推奨の管理限界値のmg/ml以内にあり、良好と判断します。粒度分布は以下の通りです。粒度分布は.μmにピークが確認されています。機器の潤滑状態摩耗粒子診断で金属接触が厳しい場合に発生するシビア粒子がやや多く観察され、中にはμmサイズの大型の粒子が観察されました。SOAPによる油中金属濃度の結果、良好です。SOAPによる油中金属濃度の結果、油の添加剤成分であるリン、亜鉛、外部から混入したと思われるケイ素が検出されています。SOAPによる油中金属濃度の結果、鉄が検出されています。SOAPによる油中金属濃度の結果、鉄、鉛、油の添加剤成分である亜鉛、外部から混入したと思われるカルシウム、ナトリウムが検出されています。摩耗粒子診断で金属接触が厳しい場合に発生するシビア粒子がやや多く観察され、中にはμmサイズの大型の粒子が観察されています。異常摩耗の早期発見パラメータであるIs値がの乗と良好の範囲にあるものの、摩耗粒子診断で金属接触が厳しい場合に発生するシビア粒子がややや多く観察され、中にはμmサイズの大型の粒子が観察されています。SEM・XMAの結果、鉄、マンガンを含む粒子が観察されています。摩耗粒子診断で観察された粒子をSEM・XMAで詳細に観察した結果、鉄、クロム、マンガンを含む粒子が観察されています。
|  | 113-001969 | 対象設備は継続使用可能な状態にあると判断します。但し、今後の摩耗進行の有無を確認するためにも傾向監視を継続することが有効です。に示す内容をご確認ください。潤滑油潤滑油は油名が不明であることから、性能評価をすることが出来ませんでした。に示す内容をご確認ください。更油と次回点検でピストンリングの点検当該機の油中からカルシウム化合物が高い濃度で検出されたため、この化合物が軸受摺動面に噛み込み摩耗を促進させる懸念があります。化合物発生の原因は、ピストンリングの摩耗によって燃焼ガスのシール性が低下し、燃焼ガス中の硫黄分と油中のカルシウム添加剤が反応したためと考えられます。そのため、次回点検ではピストンリングの摩耗状態の点検および更油を推奨します。定期的な分析摩耗推移の傾向を把握し、摩耗進行の将来予測を行うために、定期的に分析を実施することを推奨します。新油の分析粘度、塩基価は、油の性能を評価するパラメータの一種です。油の性能低下は、新油との比較が必要なことから、未使用油の提供および分析による比較評価を推奨します。はフェログラフィーおよびSOAP-Tの結果から総合的に判断した結果、継続使用は可能ですが、機器の機能を保持するためにも傾向管理が有用と考えます。フェログラフィー【定量分析：Is値】Is値は異常摩耗の早期発見パラメータのつで、摩耗を定量化するために用います。Is値はの乗とやや高い値でした。フェログラフィー【定性分析：摩耗粒子の形態観察】比較的多く観察された粒子は、以下の通りです。正常な摩耗粒子・潤滑状態が正常なマイルド摩耗により発生。シビア粒子・潤滑状態がやや厳しい凝着摩耗により発生。金属潤滑部が局部的に油膜切れを起していると考えられます。観察された摩耗粒子の中でもシビア粒子は、将来的な異常摩耗の進行に繋がる可能性を示唆しているため、傾向監視が必要と思われます。詳細は、別紙傾向監視が必要な摩耗粒子をご覧ください。Iカップリング発光分光分析【SOAP-T】摩耗発生箇所は、以下のように推定します。鉄、鉛、銅、クロム、アンチモン、錫・エンジン部品等リン、亜鉛、カルシウム・添加剤アルミニウム、ケイ素、ナトリウム、マグネシウムモリブデン・外部混入異物コンロッドメタル或いはクランクピンメタル等の摩耗SOAP-Tで錫が.ppm、アンチモンがppm、鉛が、銅が検出されたことから、コンロッドメタル或いはクランクピンメタル等が摩耗していると推定します。詳細は、別紙コンロッドメタル・クランクピンメタルの摩耗をご覧ください。固形カルシウム化合物の生成SOAP-Tでカルシウムがppm検出されました。ディーゼルエンジンオイル中に検出されるカルシウムは、燃焼ガス中に含まれている硫黄分と反応して微小サイズの硫酸カルシウム、いわゆる石膏が生成されます。この影響については、別紙固形カルシウム化合物の生成をご覧ください。粘度粘度は.mm/sでした。新油との比較による評価が必要です。水分はppmと当社推奨の管理限界値を超えていました。今後、水分の影響でエンジン内部に錆が発生し、その影響で摩耗が発生する懸念があります。塩基価はmgKOH/gでした。新油との比較による評価が必要です。
報告№109-09136 報告№112-00018 | 分析№109-001160 分析№112-000037 | 112-000037 | 前回同様に計数汚染度、重量汚染度は共に当社推奨の管理限界値を超えていました。前回同様に計数汚染度、重量汚染度は共に当社推奨の管理限界値を超えていました。D－SOAPで油の添加剤成分であるリンが検出され、フィルタ表面の異物観察で表面が茶褐色で鉄錆、砂等が観察されたことから、汚染度が高い要因は、摩耗とスラッジ、外部混入異物の影響と思われます。油中金属濃度前回同様にD－SOAPで油の添加剤成分であるリンが検出されました。
報告№108-7004 報告№108-7004 | 分析№108-00437 分析№108-00440 | 108-00440 | 本設備は、ラックローラとギヤが噛み合い、上下に稼動する設備です。分析の結果、摩耗粒子の形態観察でラックローラとギヤ歯面の噛み合い部分の摩耗により発生したと推定されるμm以下の鉄系摩耗粒子が観察されました。観察された摩耗粒子は、潤滑状態が正常な状態により発生する摩耗粒子であることから、ラックローラおよびギヤ歯面は継続使用可能と判断します。但し、SOAP／D－SOAPで鉄が多く検出され、摩耗粒子の形態観察で外部から混入したと思われる鉄錆、砂等が多く観察されました。これらの外部混入異物は、ラックローラのケース開口部から混入したものと考えられます。今後、ラックローラとギヤ歯面の噛み合い部分にこれらの異物が噛み込み、ローラに傷がついてクラックの起点になる場合があるため、定期的に分析を実施し、摩耗の進行状況を確認することを推奨します。一方、グリースの物理的性状を示すIRで劣化の兆候を示すカルボン酸の吸収が確認されなかったことから、グリースは継続使用可能な状態であると判断します。尚、報告書の管理表中に示しているSOAP／D－SOAPは、グリース潤滑の場合、摩耗粒子が均一に分散していないため、測定値が大きく変動することがありますので参考値としてお考え下さい。
報告№102-8119 | 分析№102-03047 | 102-03047 | 前回初期試験で主機停止中に油槽中層部から採油を実施したため、油中粒子濃度の低い部分が採油された可能性が高かったため、今回は適正な採油を実施しました。精点Bを実施した結果、軸受メタルは継続使用可能な状態にあると判断します。それは、計数汚染度がNAS級とやや汚染されているものの、フェログラフィーのIs値、SOAP／D-SOAPの鉄及び錫濃度が良好の範囲にあることから判断しました。但し、フェログラフィーの摩耗粒子の形態観察の結果、外部から混入した鉄錆等の異物がやや多く見られており、今後、これらの異物が軸受摺動面に噛み込み、摩耗が進行することが懸念されるため、夏期ピーク前までに再度精点Bを実施し、摩耗の進行状況を確認されることを推奨します。
報告№109-09136 報告№111-00053 | 分析№109-001160 分析№111-000251 | 111-000251 | 更油からの使用時間をもとに潤滑油の余寿命を評価したところ、潤滑油は次回定検まで使用可能と判断できました。次回定検時に更油を実施しない場合は、酸化安定度を知るための分析を実施し、余寿命を確認することを推奨します。酸化安定度はminであり、当社推奨の管理限界値のmin以上であることから、良好と判断します。
報告№109-09136 報告№112-00572 | 分析№109-001160 分析№112-002361 | 112-002361 | 潤滑油および対象設備は継続使用可能な状態にあると判断します。バックラッシによる評価トライボ診断では、バックラッシの増加量を分析結果から計算できますが、今回は情報が不足していたため、仮定して計算しております。不足している情報をお知らせ頂ければ、より正確な診断を行うことが出来ますので、可能であれば情報をお知らせ下さい。はフェログラフィーおよびSOAP／D-SOAPの結果から総合的に判断した結果、正常な状態にあると考えられます。フェログラフィー【定量分析：Is値】Is値は異常摩耗の早期発見パラメータのつで、摩耗粒子を定量化するために用います。Is値は前回に比較してのマイナス乗から変化はなく、低い値でした。フェログラフィー【定性分析：摩耗粒子および摩耗形態観察】分析結果から比較的多く観察された粒子は、以下の通りでした。正常な摩耗粒子・潤滑状態が正常なマイルド摩耗により発生。Iカップリング発光分光分析【SOAP／D-SOAP】検出された金属元素から発生箇所を推定すると、以下の通りでした。ナトリウム・外部混入異物バックラッシご提供いただいた減速機に関する情報からハスバ歯車の組み合わせの段減速機構であり、この歯車の構成から接触点箇所のバックラッシを求めました。歯幅が不明でしたのでmmと仮定しました。ギヤのバックラッシの増加量を求めた結果、バックラッシの増加量は約.μmと推定されます。バックラッシ増加分の上限値は、メーカにより差異はあるものの、当社の推奨するバックラッシは、一般に推奨されるμmを管理目安にしています。この値に比較して十分に小さい値です。計数汚染度は、前回に比較してNAS級から等級に変化はなく、重量汚染度は、.mg/mlから.mg/mlに増加したものの、当社推奨の管理限界値以下にあり、共に良好でした。粘度、水分、全酸価、IR、RBOTの各データは、前回同様に良好でした。尚、RBOTは、新油値に比較して大きな値であり減少傾向は確認されませんでした。このことから、酸化防止剤の消耗は確認されず、この油は継続使用可能な状態にあると判断できました。
報告№109-09136 | 分析№109-001160 | 113-001717 | 潤滑油および対象設備は継続使用可能な状態にあると判断します。但し、将来的な摩耗進行の有無を確認するためにも傾向監視を継続することが有効です。定期的な分析今後懸念される切削摩耗、凝着摩耗、疲労摩耗の進行を監視するため、定期的に分析を実施することを推奨します。はフェログラフィーおよびSOAP-Tの結果から総合的に判断した結果、継続使用は可能ですが、機器の機能を保持するためにも傾向管理が有用と考えます。フェログラフィー【定量分析：Is値】Is値は異常摩耗の早期発見パラメータのつで、摩耗程度を定量化するために用います。Is値はの乗と低い値でした。フェログラフィー【定性分析：摩耗粒子および摩耗形態観察】分析結果から比較的多く観察された粒子は、以下の通りでした。正常な摩耗粒子・潤滑状態が正常なマイルド摩耗により発生。切削粒子・異物や金属表面の微小突起による切削摩耗により発生。シビア粒子・潤滑状態がやや厳しい凝着摩耗により発生。金属潤滑部が局部的に油膜切れを起していると考えられます。疲労摩耗粒子・繰返し応力を受けて発生。観察された摩耗粒子の中でも切削粒子、シビア粒子は、将来的な異常摩耗の進行に繋がる可能性を示唆しているため、傾向監視が必要と思われます。詳細は、別紙傾向監視が必要な摩耗粒子をご覧ください。Iカップリング発光分光分析【SOAP-T】検出された金属元素から発生箇所を推定すると、以下の通りでした。鉄、鉛、銅、アンチモン、亜鉛・ギヤ、軸受等リン、カルシウム、アルミニウム、ナトリウム・外部混入異物粘度、水分、酸価の各データは良好でした。
報告№105-6050 報告№106-0472 | 分析№105-01529 分析№106-02700 | 106-02700 | 分析の結果、摩耗の安定が確認され、本減速機は継続使用可能な状態にあると判断できるものの、前回同様に摩耗粒子形態観察で異物の噛み込みにより発生する切削粒子がやや多く観察されたことから、摩耗形態は切削摩耗であることが確認できました。摩耗形態の中でも切削摩耗は、異物が混入していない状態に比較して摩耗進行速度が速く注意が必要です。今後更に摩耗が進行することが懸念されるため、ヶ月後に再度分析を実施し、摩耗の進行状況を確認されることを推奨します。これらのことは、前回に比較して、計数汚染度はランク減少し、SOAP／D－SOAPの鉄濃度が減少したこと異常摩耗の早期発見パラメータであるフェログラフィーのIs値がの乗と良好の範囲にあり、摩耗粒子形態観察の結果、微小な鉄系摩耗粒子が多く観察されたこと以上のことから判断しました。尚、バックラッシの増加量を分析結果から計算し、CBMによる傾向監視に役立てる事が出来ますので、構造が確認できる図面、ギヤの形式、歯形、モジュール、歯数、回転数、増速比、歯幅をお知らせ下さい。計算結果を報告します。
報告№104-8044 報告№104-8057 | 分析№104-02040 分析№104-02583 | 104-02583 | 設備の保全適正化、コスト削減を図るため状態基準保全の導入を進めている中で、本機器はCBMによる分解点検周期の延長を行うこととしている。そこで、現在実施している振動診断法に加えて精度の高いCBMを目指しトライボ診断を実施することとした。トライボ診断の結果、本軸受は継続使用可能な状態にあると判断します。これらのことは、異常摩耗の早期発見パラメータであるフェログラフィーのIs値がのマイナス乗と良好の範囲にあること摩耗粒子の形態観察の結果、フレーキングが確認されなかったこと計数汚染度がNAS級と清浄であったこと以上のことから判断しました。尚、を示す粘度、水分、全酸価、IRの各データが良好であることから、この油は継続使用可能と判断します。
報告№103-0228 | 分析№103-02216 | 103-02216 | 分析の結果、軸受メタルとオイルリングの摩耗が確認されました。今後、オイルリングの動きが悪く、油の供給量が減少し、油膜切れが発生する可能性がありますので、オイルリングの動作状況を確認されると共に、ヶ月以内に分析を実施し、摩耗の進行状況を確認されることを推奨します。これらのことは、異常摩耗の早期発見パラメータであるフェログラフィーのIs値は、の乗と高く、摩耗粒子形態観察で、ホワイトメタル、銅合金が多く観察されたことD－SOAPで、メタルの主成分である錫がppm、オイルリングの主成分である銅が.ppm検出されたこと以上のことから判断しました。尚、軸受の使用限界を推定するために必要ですから、軸受の直径及び幅、油量、回転数をお知らせ下さい。
報告№109-09136 報告№112-00643 | 分析№109-001160 分析№112-002876 | 112-002876 | 分析の結果、油の劣化は確認されていないものの、粘度は当社推奨の管理限界値以下であり、IRの結果で新油と使用油のスペクトルパターンが一致していない箇所が確認されました。異種油の混入、または油名が違う可能性がありますので、以下の対策を推奨します。減速機減速機は継続使用可能な状態にあると判断します。但し、ギヤ歯面や軌道面では局部的に高圧・高温の箇所が発生していることから、以下の対策を推奨します。異種油の混入および油名の確認分析データから新油と一致しないデータが確認されたことから、異種油の混入または油名が違っている可能性があります。油は設備の条件にあった適正な性能のものを使用することが重要であるため、異種油の混入の有無、油名を再確認することを推奨します。定期的な分析および分析周期の検討定期的に分析を実施することにより、データの変化から異常の兆候を早期に発見することが可能となります。また、今回は対象設備の初回分析であるため、あと最低でも回分析を実施し、分析データの変化から今後の分析周期を検討することを推奨します。今後、摩耗の進行が懸念されるため、出来るだけ早めに回目の分析を実施することを推奨します。はフェログラフィーおよびSOAP-Tの結果から総合的に判断した結果、継続使用は可能ですが、機器の機能を保持するためにも傾向管理が有用と考えます。フェログラフィー【定量分析：Is値】Is値は異常摩耗の早期発見パラメータのつで、摩耗粒子を定量化するために用います。今回のIs値はの乗とやや高い値でした。フェログラフィー【定性分析：摩耗粒子および摩耗形態観察】分析結果から比較的多く観察された摩耗粒子は、以下の通りでした。フリクションポリマ・局部的に高圧・高温となる場合に発生。Iカップリング発光分光分析【SOAP-T】検出された金属元素から発生箇所を推定すると、以下の通りでした。鉄、銅、ニッケル、亜鉛・ギヤ、軸受等リン・添加剤カルシウム、バリウム、ナトリウム・外部混入異物SOAP-Tの結果、リンが検出されませんでした。当社にある新油モービルギヤのデータには、リンが添加剤として含まれていることから、異種油の混入、または油名の誤りなどが考えられます。は良好と判断します。計数汚染度計数汚染度は、NAS級と当社推奨の管理限界値NAS級以下であり、良好と判断します。重量汚染度は、mg/mlでした。光学顕微鏡写真重量汚染度で濾過したフィルタ表面上の夾雑物を光学顕微鏡で観察した結果、茶褐色の粘ちょう物、金属片、鉄錆、砂等が観察されました。粘度は当社推奨の管理限界値以下であり、IRの結果で新油と使用油のスペクトルパターンが一致していない箇所が確認されました。粘度粘度は、mm/sと新油値mm/sに比較して、粘度変化率は-％で、当社推奨の管理限界値である±％を超えていました。適正な粘度範囲で使用していない場合、潤滑部で油膜切れが発生し、摩耗の進行に繋がることが懸念されます。水分は、ppmと当社推奨の管理限界値の以下であり、良好と判断します。酸価は、.mgKOH/gと新油値.mgKOH/g以下であり、良好と判断します。IRIRの結果、新油と使用油のスペクトルパターンが一致していない箇所が確認されました。
報告№109-09136 報告№113-00272 | 分析№109-001160 分析№113-001044 | 113-001044 | 分析の結果、、汚染状態は共に良好の範囲にあることから、継続使用可能な状態にあると判断します。対象設備は継続使用可能な状態にあると判断します。但し、D-SOAPの鉄濃度が増加傾向を示していることから、シリンダ摺動面やポンプ内部の摩耗が進行していると推定されるため、に示す対策を推奨します。定期的な分析今後懸念される摩耗の進行を監視するため、定期的に分析を実施することを推奨します。はフェログラフィーおよびSOAP／D-SOAPの結果から総合的に判断した結果、継続使用は可能ですが、今後の機器の機能を確認するためにも傾向管理が有用と考えます。フェログラフィー【定量分析：Is値】Is値は異常摩耗の早期発見パラメータのつで、摩耗粒子を定量化するために用います。Is値は前回と比較してのマイナス乗から乗と、低い値でした。フェログラフィー【定性分析：摩耗粒子および摩耗形態観察】分析結果から比較的多く観察された粒子は、以下の通りでした。正常な摩耗粒子・潤滑状態が正常なマイルド摩耗により発生。Iカップリング発光分光分析【SOAP/D-SOAP】検出された金属元素から発生箇所を推定すると、以下の通りでした。検出された金属元素 分類 鉄、銅、錫 シリンダ内壁、ポンプ内部等 リン、亜鉛、カルシウム 添加剤 ケイ素、ナトリウム 外部混入異物 計数汚染度は、前回に比較してNAS級からNAS級にランク上昇しているものの、重量汚染度は、.mg/mlから.mg/mlに減少し、共に良好でした。粘度、水分、酸価、IRの各データは良好でした。
|  | 113-002200 | フェログラフィーで観察された代表的な摩耗粒子は以下の通りです。シビア粒子・潤滑状態がやや厳しい凝着摩耗により発生。極微小領域で油膜切れが発生したことを示します。疲労摩耗粒子・繰返し応力による金属疲労で発生。大型化するとフレーキングの発生が懸念されます。シビア粒子は、凝着摩耗に分類されます。この摩耗粒子は、摺動面で凝着、破断を繰り返し、この過程で生じる移着粒子が成長して摩耗粒子となります。そのため、摺動面では局部的に油膜切れが発生していることを示しています。このような状態が継続すると、場合によっては、軸受の焼付き、あるいは凝着摩耗部を起点としたフレーキングの発生に至る可能性がありますので、傾向監視が必要です。SOAP-Tの結果、銅、錫が比較的高い値であり、これらを使用した箇所の摩耗が懸念されます。その中でも銅は、転がり軸受の保持器で使用していることがあり、本軸受の保持器が銅合金である場合、今後、摩耗が進行することで転動体とのギャップが大きくなると共に振動が増大し、摩耗の進行につながることが懸念されます。
報告№109-09136 報告№114-00213 | 分析№109-001160 分析№114-000686 | 114-000686 | 分析の結果、重量汚染度がmg/mlと当社推奨の管理限界値を超えています。今後、油中の汚染物が軸受摺動面に噛み込み摩耗が進行することが懸念されます。また、IRの結果でIRチャートに示すように新油のスペクトルと一致しない箇所が確認されています。異種油の混入、または油名の誤りなどが考えられます。軸受は継続使用可能と判断します。但し、軸受メタルおよびオイルリングの摩耗が確認されているため、以下の対策を推奨します。更油および油槽内の清掃油中の汚染度が高いことから、汚染物が軸受摺動面に噛み込み摩耗が進行することが懸念されるため、油量が少ないことから更油を推奨します。尚、更油をする際には、油槽内を清掃し、更油する新油もNAS級程度の清浄な潤滑油を更油することを推奨します。異種油の混入および油名の確認分析データから新油と一致しないデータが確認されたことから、異種油の混入または油名が違っている可能性があります。油は設備の条件にあった適正な性能のものを使用することが重要であるため、異種油の混入の有無、油名を再確認することを推奨します。定期的な分析および分析周期の検討定期的な潤滑油分析によるトライボ診断を実施することにより、分析データの変化から異常の兆候を早期に発見することが可能となります。別紙金属摩耗粉の平衡速度から計算する採油周期に示すように、計算では運転時間が時間で平衡濃度に到達すると思われます。そのため、本設備は時間経過すれば、いつでも採油可能ですので、この時間を目安に次回の採油時期を検討することを推奨します。次回の結果で摩耗状態が良好と確認されれば、分析周期を定期分析の周期にもどし、異常な摩耗状態と確認できた場合には分析周期をさらに短縮して、傾向管理していくことを併せて推奨します。軸受メタルの情報提供今後軸受メタルの摩耗が進行した場合、摩耗程度を評価する必要がありますので、次回分析時には、メタルサイズ、油入れ替え後の稼働時間ならびに直近のメタル交換からの稼働時間をお知らせください。分析結果異常摩耗の早期発見のパラメータであるIs値はレベルと正常です。また、異常摩耗の兆候を示す摩耗粒子が顕著に観察されなかったことから、は良好と判断します。SOAPの結果、軸受メタルの成分である錫が.ppm、オイルリングの成分である銅がppmと比較的高く、さらに鉄、鉛、アンチモンが検出されていることから、主軸および軸受メタル、オイルリングの摩耗が発生していると推定されます。今後、軸受メタルの摩耗が進行した場合、油膜が形成されにくくなり、最終的には焼損する場合もあるため、注意が必要です。また、オイルリングと主軸間、またはオイルリングと軸受台金側面との間で摩耗が発生している場合、オイルリングと主軸の間で摩擦が低下したり、台金との摩擦が増大するなどの影響でオイルリングが円滑に回転し難い状況が発生します。その結果、潤滑油のかき揚げ量が減少し、軸受摺動面で油膜切れを引き起こす可能性があります。計数汚染度は良好の範囲にあるものの、重量汚染度はmg/mlと当社推奨の管理限界値を超えています。フィルタグラムで粘ちょう物、金属片、樹脂等が観察されていることから、汚染度が高い要因は、摩耗とスラッジ、そして外部混入異物の影響と思われます。粘度、水分、酸価の各データは良好と判断します。IRIRの結果、IRチャートに示すように新油のIRスペクトルと一致しない箇所が確認されています。異種油の混入、または油名の誤りなどが考えられます。
報告№111-00372 報告№111-00372 | 分析№111-001676 分析№111-001722 | 111-001722 | グリースの物理的性状は良好と判断します。グリースは継続使用可能な状態にあると判断します。≪状態監視とパラメータ≫分析の目的および各分析のパラメータは以下の通りです。特性低下目的：グリースの分析結果から、グリースの物理的性状や劣化傾向などを確認する。全酸価JISK赤外線吸収スペクトルJISKちょう度JISK滴点JISK摩耗目的：グリース中の摩耗粒子を分析する事により、回転・摺動部の潤滑状態、摩耗劣化の程度、余寿命などを解析する。摩耗診断電子顕微鏡観察JISKX線マイクロアナリシス油中金属濃度JISK≪分析結果≫特性低下全酸価：良好全酸価mgKOH/gは新油値の.mgKOH/gに比較し高くはあるものの、有機物・有機化合物試験の結果で油劣化の兆候を示すカルボン酸の吸収が見られないことから問題は無いと判断します。赤外線吸収スペクトル：良好ちょう度：良好ちょう度値はと当社推奨の管理限界値であるから以内に留まっています。滴点：良好滴点はと新油値のに比較し変化はないことから問題は無いと判断します。摩耗摩耗診断電子顕微鏡観察・X線マイクロアナリシス：今回は実施していません。油中金属濃度：今回は実施していません。
報告№109-09136 | 分析№109-001160 | 113-000675 | 潤滑油および軸受は継続使用可能な状態にあると判断します。但し、今後の摩耗の進行を傾向監視するため、以下の対策を推奨します。定期的な分析今後懸念される摩耗の進行を監視するため、定期的に分析を実施することを推奨します。Is値は異常摩耗の早期発見パラメータのつで、摩耗粒子を定量化するために用います。前回に比較してIs値はのマイナス乗から変化なく、低い値でした。但し、前回に比較してD-SOAPの結果で、鉄がからppmに増加しており、軸受摺動部や鉄系材料同士が局部的に接触する箇所、例えばラビリンス、軸受支持部などで発生している可能性が考えられます。前回に比較して計数汚染度はNAS級からNAS級にランク上昇しているものの、当社推奨の管理限界値以下であり、良好でした。．前回同様に粘度、水分、全酸価、IR、RBOTの各データは良好でした。
報告№108-0387 報告№108-0497 | 分析№108-02609 分析№108-03579 | 108-03579 | 汚染度、ギヤ及び軸受の潤滑状態を確認する。今回の採油は、対象設備の停止中にドレンバルブから実施しているため、油循環中に採油した場合に比較し、油中粒子の沈降の影響を受け、分析データが高濃度に出る可能性があります。今回の分析は以上のことを踏まえて結果を検討します。分析の結果、前回に比較して計数汚染度の粒子数、SOAP／D－SOAPの鉄濃度に増加傾向が確認されています。さらに異常摩耗の早期発見パラメータであるフェログラフィーのIs値がの乗から変化はないものの、摩耗粒子の形態観察で金属接触が厳しい場合に発生するシビア粒子、疲労摩耗粒子が多く観察されたことから、潤滑状態が厳しくなっています。今後、さらに摩耗が進行することが懸念されるため、定期的に分析を実施し、摩耗の進行状況を確認されることを推奨します。次回の採油は、粒子の沈降の影響を少なくすることが重要であり、そのため油中粒子が均一な分散状態で実施する事が必要です。尚、バックラッシの増加量を分析結果から計算し、CBMによる傾向監視に役立てる事が出来ますので、構造が確認できる図面、ギヤの形式、歯形、モジュール、歯数、回転数、増速比、歯幅をお知らせ下さい。計算結果を報告します。
報告№109-09094 報告№112-00124 | 分析№109-000870 分析№112-000456 | 112-000456_date121122 | 潤滑油および軸受は継続使用可能な状態にあると判断します。はフェログラフィーおよびSOAP-Tの結果から総合的に判断した結果、正常な状態にあると考えられます。フェログラフィー【定量分析：Is値】Is値は異常摩耗の早期発見パラメータのつで、摩耗粒子を定量化するために用います。今回のIs値はの乗と低い値でした。フェログラフィー【定性分析：摩耗粒子および摩耗形態観察】分析結果から比較的多く観察された粒子は、以下の通りでした。正常な摩耗粒子・潤滑状態が正常なマイルド摩耗により発生。Iカップリング発光分光分析【SOAP-T】検出された金属元素から発生箇所を推定すると、以下の通りでした。錫・軸受等カルシウム、ナトリウム・外部混入異物．水分、計数汚染度、重量汚染度は共に良好でした。．粘度、酸価、IR、RBOTの各データは良好でした。尚、RBOTは管理基本値に比較して大きな値であり減少傾向は確認されませんでした。このことから、更油から今回採油までのヶ月間で酸化防止剤の消耗は確認されていないことから、使用条件が同様であれば定検周期のヶ月は使用できる可能性が高いと判断します。≪状態監視とパラメータ≫分析の目的および各分析のパラメータは以下の通りです。特性低下目的：油の分析結果から、や劣化傾向ならびに添加剤の消耗程度、残存寿命などを確認する。粘度JISK酸価JISK赤外線吸収スペクトルJISK酸化安定度試験JISK汚染目的：油の分析結果から、砂塵あるいは水・異種油などによるや、異物混入の有無を確認する。水分JISK計数汚染度JISB重量汚染度JISB光学顕微鏡観察摩耗目的：油中の摩耗粒子を分析する事により、回転・摺動部の潤滑状態、摩耗劣化の程度、余寿命などを解析する。摩耗診断電子顕微鏡観察JISKX線マイクロアナリシス油中金属濃度JISK≪分析結果≫特性低下粘度：良好粘度値mm/sの管理基本値.mm/sに対する変化率は-.％であり、○○管理限界値±％以内に留まっています。酸価：良好酸価.mgKOH/gは管理基本値の.mgKOH/g以内にあることから、問題は無いと判断します。赤外線吸収スペクトル：良好酸化安定度試験：良好酸化安定度試験の結果、数値minは○○管理限界値min以上に留まっており、現時点での使用は可能と判断します。汚染水分：良好水分値.ppmは○○管理限界値以内に留まっています。計数汚染度：良好計数汚染度はNAS級と当社推奨の管理限界値NAS級以内にあります。重量汚染度：良好重量汚染度は.mg/mlと当社推奨の管理限界値mg/ml以内にあります。光学顕微鏡観察：良好光学顕微鏡写真は捕捉された汚染物の量は少なく、スラッジは確認されませんでした。摩耗摩耗診断：良好摩耗診断の結果、異常摩耗の早期発見パラメータであるIs値がの乗と良好の範囲にあることから、潤滑状態は正常と判断します。電子顕微鏡観察・X線マイクロアナリシス：今回は実施していません。油中金属濃度：良好油中金属濃度の結果、摩耗により発生する錫、外部から混入したと思われるカルシウム、ナトリウムが検出されたものの、良好と判断します。
報告№109-0017 報告№109-0017 | 分析№109-00065 分析№109-00065 | 109-00065 | 本トライボ診断は、、摩耗進行状況、汚染状況を確認する。採油について今回の採油は、機器停止中に下部廃油管から実施しているため、油循環中に採油した場合に比較し、油中粒子の沈降と油槽底部に下向きに接続されている廃油管の形状の影響を受け、分析データが変動する可能性があります。粒子の沈降は、採油時の油温や粒子サイズにより相違があります。例えば、μmの鉄系摩耗粒子であれば、油温がで時間にcm、日でcm程度となります。このように、油温とサイズにより沈降速度は変化しますので、採油は極力この影響を少なくして実施することが重要で、油中粒子が均一な分散状態で実施するのが最良です。今回の分析は以上のことを踏まえて結果を検討します。軸受の潤滑状態トライボ診断の結果、転がり軸受軌道面の微小領域に摩耗が僅かに発生しているものの、転がり軸受の寿命の指標となるフレーキングの発生が確認されていないことから、現在のところ、ベアリングは継続使用可能な状態にあると判断します。一方、スラスト軸受の摩耗状態は、前回に比較してSOAP／D－SOAPの結果で、メタルの主成分である錫が増加していたことから、摩耗が進行している可能性があります。採油条件が前回と異なるためメタルの進行があったと断定することはできませんが、参考にメタルの平均的な摩耗深さを計算した結果、μmとなり、メタル表面粗さをsと仮定すると、メタルの摩耗は分の程度摩耗していると考えられました。AHの回転速度は非常に遅く、そのため潤滑状態は混合潤滑になっていると思われます。速度が速い状態での混合潤滑は注意が必要ですが、本機の場合は、極めてゆっくりした速度で回転しているため、摩耗もゆっくり進行すると思われます。摩耗進行は、定期的な分析により把握できるため、今後は極力条件を揃えた採油を実施して、摩耗量の傾向監視を行うよう推奨します。を示す粘度、水分、全酸価、IRの各データは良好であることから、この油は継続使用可能と判断します。油の汚染状況計数汚染度がNAS級と当社推奨の管理限界値内にあり、重量汚染度がmg/mlとなっています。
報告№109-09136 報告№111-00770 | 分析№109-001160 分析№111-003868 | 111-003868 | 潤滑油および軸受は継続使用可能な状態にあると判断します。但し、今後も摩耗の進行を傾向監視するため、以下の対策を推奨します。濾過油中の汚染度が高く、観察された摩耗粒子や異物等が軸受軌道面に噛み込み摩耗が進行することが懸念されるため、濾過を推奨します。定期的な分析切削摩耗の進行を監視するため、定期的に分析を実施し、摩耗の進行状況を確認することを推奨します。傾向監視のための次回採油時期は、最短で約時間となります。この時間は、油中汚染物が均一になるために必要とする時間であり、再分析により状態を確認するには、この時間以上の時間が経過すれば可能になりますので、次回採油時期はこのことを参考に検討されることを提案します。フェログラフィー異常摩耗の早期発見パラメータとして摩耗粒子を定量化して評価するフェログラフィーのIs値は、潤滑状態がやや厳しいの乗でした。摩耗粒子の形態で比較的多く観察された粒子は、潤滑状態が正常な場合に発生する摩耗粒子異物の噛み込みにより発生する切削粒子でした。これらの摩耗粒子が観察された場合、潤滑部で発生している摩耗形態は、正常なマイルド摩耗異物による切削摩耗であることが分かります。摩耗形態の中でも切削摩耗は摩耗進行速度が速く、転がり軸受でこの摩耗形態が発生した場合には寿命が分の程度に低下することも知られており、切削摩耗により生じた軌道面の損傷が起点となって転がり軸受の寿命となるフレーキングに進展することから傾向監視による経過監視が必要です。Iカップリング発光分光分析供試の潤滑油を分析した結果、検出された金属元素は、SOAPの結果表に示すように、鉄、銅、錫、カルシウム、ケイ素、ナトリウムが検出されました。これらの検出された金属元素から発生箇所を推定すると鉄、銅、錫・軸受等カルシウム、ケイ素、ナトリウム・外部混入異物であると思われます。このうち、機械部品が摩耗したと思われる元素はのグループです。計数汚染度は当社推奨の管理限界値を超えていました。フィルタ表面の異物観察で金属片、鉄錆等が観察されたことから、汚染度が高い要因は、摩耗と外部混入異物の影響と思われます。前回同様に粘度、全酸価、IR、RBOTの各データは良好でした。油の余寿命は、使用油の使用期間または使用時間が不明であったため、ご依頼の油の余寿命に関する検討は行えませんでした。ただし、分析の結果で新油値がminであったことから、使用期間を仮にヶ月間と仮定すれば余寿命は十二分にあると言えます。可能であれば、使用期間、あるいは使用時間の情報をご提供下さい。
報告№109-09136 報告№113-00211 | 分析№109-001160 分析№113-000799 | 113-000799 | 潤滑油の劣化はなく、汚染度は良好な範囲にあることから、継続使用可能と判断します。軸受は継続使用可能な状態にあると判断します。最適な採油方法本試料油は、機器停止中に軸受箱排油口から採油されているため、分析データが高濃度に出ていると推定されます。正確なデータによる診断を行うためにも、今後の採油は、極力運転中もしくは停止直後の油槽中層部から実施されることを推奨します。はフェログラフィーおよびSOAP／D-SOAPの結果から総合的に判断した結果、正常な状態にあると考えられます。フェログラフィー【定量分析：Is値】Is値は異常摩耗の早期発見パラメータのつで、摩耗程度を定量化するために用います。今回のIs値はのマイナス乗と、低い値でした。フェログラフィー【定性分析：摩耗粒子および摩耗形態観察】分析結果から観察された全ての粒子量は少でした。Iカップリング発光分光分析【SOAP／D-SOAP】検出された金属元素から発生箇所を推定すると、以下の通りでした。ニッケル、亜鉛・軸受等カルシウム、ナトリウム・外部混入異物計数汚染度はNAS級、重量汚染度は.mg/mlと、共に当社推奨の管理限界値以下であり、良好でした。粘度、水分、全酸価、IR、RBOTの各データは、良好でした。尚、別紙RBOTの減少傾向から油の余寿命を求めた結果、本試料油は直近の更油から起算して年月まで使用可能であることが分かります。
報告№109-09094 報告№109-09094 | 分析№109-000883 分析№109-000883 | 109-000883_100127 | 分析評価者：佐々木義憲保有資格：ICMLMLAⅠ設備保全技能士級ISO-準拠機械状態監視診断技術者カテゴリーⅠ分析の結果、全てのデータが良好である事から、この油は継続使用可能と判断します。≪状態監視とパラメータ≫分析の目的および各分析のパラメータは以下の通りです。特性低下目的：油の分析結果から、や劣化傾向ならびに添加剤の消耗程度、残存寿命などを確認する。粘度JISK全酸価JISK赤外線吸収スペクトルJISK酸化安定度試験JISK汚染目的：油の分析結果から、砂塵あるいは水・異種油などによるや、異物混入の有無を確認する。水分JISK計数汚染度JISB重量汚染度JISB光学顕微鏡観察摩耗目的：油中の摩耗粒子を分析する事により、回転・摺動部の潤滑状態、摩耗劣化の程度、余寿命などを解析する。摩耗診断電子顕微鏡観察JISKX線マイクロアナリシス油中金属濃度）JISK≪分析結果≫特性低下粘度：良好粘度値mm/sの新油値mm/sに対する変化率は+.％であり、当社推奨の管理限界値±％以内に留まっています。全酸価：良好全酸価.mgKOH/gは新油値の.mgKOH/gに比較し高くはあるものの、有機物・有機化合物試験の結果で油劣化の兆候を示すカルボン酸の吸収が見られないことから問題は無いと判断します。赤外線吸収スペクトル：良好酸化安定度試験：良好酸化安定度試験の結果、数値minは当社推奨の管理限界値min以内に留まっており、現時点での使用は可能と判断します。汚染水分：良好水分値.ppmは当社推奨の管理限界値以内に留まっています。計数汚染度：今回は実施していません。重量汚染度：今回は実施していません。光学顕微鏡観察：今回は実施していません。摩耗摩耗診断電子顕微鏡観察・X線マイクロアナリシス：今回は実施していません。油中金属濃度：今回は実施していません。
報告№109-09453 報告№109-09453 | 分析№109-002830 分析№109-002830 | 109-002830 | 結論汚染度は、ドレンから採油したにもかかわらず良好な範囲になっていましたが、これはドレンから停止中に採油したことによると考えられます。ポンプの運転中に油面レベルが見えないくらいに油面計が変色するには、上述したつのいずれかが原因であると推定されますが、本試料油は劣化も確認されず、また外部混入の異物も見られなかったことから、潤滑油の変色は摩耗であると考えられます。摩耗の発生箇所は、摩耗粒子の材質が低炭素鋼であることから、この材質を使用している箇所であると推定できます。C側に比較して、汚染度が良好な範囲にあり一見して潤滑状態は良好な範囲にあると見られがちですが、観察された摩耗粒子が数十マイクロメートルと大型であることから、実際の摩耗粒子の発生状況は厳しいと思われます。対策充填油の清浄度管理充填時の潤滑油汚染度はNAS級程度の清浄度にする必要があります。オイルバスの清掃変色の原因である鉄系摩耗粒子は、更油を実施しただけでは油槽底部に残留する場合が多く、残留していた場合、更油後も比較的短期間で潤滑油に混入し、結果として変色が確認されます。本設備は、油量が.Lと少量ですので、更油を実施する際には、油槽内を油性洗浄液などで粒子が残留しないように清浄に清掃し、充填する新油はNAS級以上の清浄度にして使用することを推奨します。汚染度、潤滑状態、）汚染度・パラメータ：計数汚染度重量汚染度光学顕微鏡各パラメータの説明、分析目的については添付資料を参照汚染度は当社推奨の管理限界値内にありますが、汚染物の中には～μmサイズの摩耗粒子が多く確認されました。計数汚染度計数汚染度は、NAS級と当社推奨の管理限界値のNAS級以内にあり、良好と判断します。本試料油は、採油量が少なかったため参考値としてお考え下さい。EMBEDExcel.Sheet.重量汚染度が.mg/mlと当社推奨の管理限界値mg/ml以内にあり、良好と判断します。本試料油は、採油量が少なかったため参考値としてお考え下さい。EMBEDExcel.Sheet.光学顕微鏡観察フィルタグラムで異物や金属粒子はほとんど観察されませんでした。）潤滑状態・パラメータ：摩耗診断油中金属濃度）各パラメータの説明、分析目的については添付資料を参照摩耗粒子診断で異常摩耗の早期発見パラメータであるIs値がの乗と良好の範囲にあり、潤滑状態は正常な状態にあることが分かりました。摩耗粒子の観察結果で凝着摩耗が確認され、観察された摩耗粒子は～μmサイズの摩耗粒子が観察されました。摩耗診断異常摩耗の早期発見パラメータであるフェログラフィーのIs値がの乗と良好の範囲にあるものの、摩耗粒子の形態観察では金属接触が厳しい場合に発生する～μmサイズのシビア粒子が観察されました。油中金属濃度をご参照ください。）油中金属濃度で銅が検出されました。）・パラメータ：IRを示すIRが良好の範囲にあることから、この油は継続使用可能と判断します。IRIRによる分析の結果、IRチャートに示すように新油に比較して成分の変化はなく、良好と判断します。
報告№109-09136 報告№114-00001 | 分析№109-001160 分析№114-000001 | ruike114-000001 | 潤滑油は物理的性状が良好の範囲にあるものの、汚染度がやや高いことから今後の汚染度の増加に伴い、汚染物が潤滑部に噛み込むことによる摩耗の発生が懸念されます。また、SOAPの結果で新油と一致しないデータが確認されたことから、使用油の油名が誤っている可能性があります。減速機減速機は摩耗状態が良好の範囲にあることから、継続使用可能な状態にあると判断します。油名の確認SOAPの結果、新油に含まれているモリブデンが検出されず、逆に含まれていないはずの亜鉛が検出されたことから、使用油の油名が違っている可能性があります。油は設備の条件にあった適正な性能のものを使用することが重要であるため、異種油の混入の有無、油名を再確認することを推奨します。定期的な分析今後の汚染度の増加および摩耗推移を監視するため、定期的な分析実施を推奨します。最適な採油方法本試料油は、機器停止中にドレンバルブから採油されているため、別紙油中粒子の沈降の影響に示すように、油中粒子が油槽底部に沈降し、分析データが高濃度に出ている可能性があります。正確なデータによる診断を行うためにも、今後の採油は、極力運転中もしくは停止直後の油槽中層部から実施されることを推奨します。異常摩耗の早期発見のパラメータであるIs値は、前回のレベルからレベルに低下し、正常です。また、異常摩耗の兆候を示す摩耗粒子が顕著に観察されなかったことから、は良好と判断します。バックラッシご提供いただいた情報から、本減速機はスパイラルベベルギヤであり、この部分のバックラッシを求めました。その結果、減速機のギヤ歯面に摩耗が集中していたと仮定した場合、分解点検からのバックラッシ増加量は.μmと推定されました。バックラッシ上限値μmに比較して十分小さい値であることから、良好な状態にあると判断します。計数汚染度はNAS級と、当社推奨の管理限界値以下であるものの、やや高い値でした。フィルタ残渣に鉄錆、砂等が観察されたことから、汚染度が高い要因は、摩耗粒子と外部混入異物の影響と考えられます。粘度、水分、酸価、IRの各データは良好でした。
報告№109-09136 報告№113-00641 | 分析№109-001160 分析№113-002870 | 113-002870 | 粘度および消泡性能の低下が確認されました。今後は障害予防を目的に以下の対策を推奨します。更油、或いは、部分更油粘度が新油に比較して％低下し、推奨する管理規純を下回っていることが分かりました。適正な範囲を超えた粘度で使用を継続した場合、ギヤ歯面やベアリング軌道面で油膜切れが発生し、摩耗が進行することが懸念されるため、更油、或いは、部分更油を推奨します。追加分析消泡性能が低下した場合、ギヤ歯面での油膜形成に影響が出て摩耗が進展することがありますので、フェログラフィーおよびSOAP-Tを追加して摩耗により発生する油中金属濃度や潤滑状態を確認することを推奨します。粘度粘度はmm/sと新油値mm/sに比較して、粘度変化率は-％で、当社推奨の管理限界値である±％を超えていました。今後、適正な粘度範囲で使用していない場合、ギヤ歯面やベアリング軌道面で油膜切れが発生し、摩耗が進行することが懸念されます。泡立ち試験泡立ち試験の結果は、-と新油値が-であるのに比較して高い値となっていたことから、消泡性能が低下していることが分かりました。今後の使用状況によっては油の酸化劣化が進行したり、ギヤ歯面およびベアリング軌道面で油膜切れが発生したりする場合があるため、消泡剤の添加による消泡性能の改善など何らかの対応が必要になると思われます。分析結果粘度および消泡性能が低下していることが確認されました。粘度粘度はmm/sと新油値mm/sに比較して、粘度変化率は-％で、当社推奨の管理限界値である±％を超えていました。泡立ち試験泡立ち試験は-と新油に比較して高い値でした。水分はppmと当社推奨の管理限界値の以下であり、良好と判断します。酸価は.mgKOH/gと新油値.mgKOH/g以下にあり、良好と判断します。
報告№109-09136 報告№112-00110 | 分析№109-001160 分析№112-000382 | 112-000382 | 潤滑油および軸受は継続使用可能な状態にあると判断します。但し、今後も摩耗の進行を傾向監視するため、以下の対策を推奨します。定期的な分析凝着摩耗の進行を監視するため、定期的に分析を実施し、摩耗の進行状況を確認することを推奨します。再分析の時期を理論的に求めたところ、最短で約時間となります。この時間は、油中汚染物が均一になるために必要とする時間であり、この時間を経過すれば、油が入れ替わっていても再分析の結果から状態の傾向を確認することが可能となります。そのため、試運転などで数時間の運転が可能であれば、より的確に状況が確認できますので再分析を推奨します。油槽内の清掃潤滑油が汚染されていることから、油槽内は汚染されていると思われます。更油をする際には、油槽内を清掃し、更油する新油もNAS級程度の清浄な潤滑油を更油することを推奨します。シリコン系のグリースや添加剤の確認シリコン系の添加剤やグリースを使用している箇所があるかについてご確認下さい。フェログラフィーIs値は異常摩耗の早期発見パラメータのつで、摩耗粒子を定量化するために用います。今回のIs値はの乗であり、潤滑状態は厳しいと判断できます。摩耗粒子の形態で比較的多く観察された粒子は、潤滑状態が正常な場合に発生する摩耗粒子金属潤滑部が局部的に油膜切れを起して発生するシビア粒子でした。これらの摩耗粒子が観察された場合、潤滑部で発生している摩耗形態は、正常なマイルド摩耗潤滑状態がやや厳しい凝着摩耗であることが分かります。Iカップリング発光分光分析【SOAP／D－SOAP】検出された金属元素は、SOAP／D－SOAPの結果表に示すように、鉄、クロム、カルシウム、バリウム、ケイ素、ナトリウムでした。検出された金属元素から発生箇所を推定すると鉄、クロム・軸受等カルシウム、バリウム、ケイ素、ナトリウム・外部混入異物であると思われます。このうち、機械部品が摩耗したと思われる元素はのグループです。ケイ素の検出SOAPでケイ素がppm検出されました。一般に、潤滑油中からケイ素が検出された場合、シリコン油或いは、シリコン系の添加剤が検出されるフェログラフィーおよびフィルタ表面の異物観察で砂が多く観察されて検出されるシリコングリースをシール部に塗布している場合、このシリコングリースが潤滑油に混入して検出されるなどが挙げられますが、今回の検出が比較的高濃度であることからの可能性が考えられます。については、分析結果では確認することが出来ませんので、これに関する情報があれば提供をお願いします。計数汚染度は当社推奨の管理限界値に到達していました。フィルタ表面の異物観察で金属片、鉄錆等が観察されたことから、汚染度が高い要因は、摩耗と外部混入異物の影響と思われます。粘度、水分、全酸価、IR、RBOTの各データは良好でした。尚、別紙RBOTの減少傾向から油の余寿命を求めた結果、本試料は直近の更油から起算して稼働日数が年月まで使用可能であることが分かります。
報告№109-09136 報告№113-00049 | 分析№109-001160 分析№113-000157 | 113-000157_date130522 | 分析の結果は、初期試験としては汚染状態がやや悪い状態でした。今回の結果であれば、良好な範囲であり継続使用は可能と判断できますが、今後も汚染度の増加を監視することを推奨します。軸受は継続使用可能な状態にあると判断します。但し、今後、摩耗進行の有無を確認するためにも傾向監視を継続することが有効です。再分析汚染、摩耗の進行を監視するため、夏期ピーク前に再分析を実施し、分析データによる汚染、摩耗の進行状況を確認することを推奨します。はフェログラフィーおよびSOAP/D-SOAPの結果から総合的に判断した結果、継続使用は可能ですが、今後の機器の機能を確認するためにも傾向管理が有用と考えます。フェログラフィー【定量分析：Is値】Is値は異常摩耗の早期発見パラメータのつで、摩耗粒子を定量化するために用います。今回のIs値はのマイナス乗と低い値でした。フェログラフィー【定性分析：摩耗粒子および摩耗形態観察】分析結果から観察された代表的な粒子は、以下の通りでした。シビア粒子・潤滑状態がやや厳しい凝着摩耗により発生。金属潤滑部が局部的に油膜切れを起していると考えられます。Iカップリング発光分光分析【SOAP/D-SOAP】検出された金属元素から発生箇所を推定すると、以下の通りでした。鉄、銅、ニッケル、錫、亜鉛・軸受等バリウム・添加剤カルシウム、アルミニウム、ケイ素、ナトリウム・外部混入異物D-SOAPで錫が検出されました。軸受メタルの摩耗が進行していると思われます。今後さらに摩耗が進行することが懸念されるため、注意が必要です。ケイ素の検出SOAPでケイ素がppmと高い値でした。一般に、潤滑油中からケイ素が検出された場合の原因として、シリコン油或いは、シリコン系の添加剤が検出されるフェログラフィーおよびフィルタ表面の異物観察で砂が多く観察されて検出されるシリコングリースをシール部に塗布している場合、このシリコングリースが潤滑油に混入して検出されるなどが挙げられます。ケイ素が多く検出された原因がであると軸受摺動面に噛み込み摩耗が進行したり、であると潤滑油とグリースが混ざって粘度が上昇し、粘性抵抗が増大することにより、油温が上昇する等の悪影響を及ぼすことがあります。分析の結果から、今回検出された原因は、比較的高濃度であることからの可能性が考えられます。については、分析結果では確認することが出来ませんので、これに関する情報があれば提供をお願いします。計数汚染度、重量汚染度は共に良好でした。IR、RBOTの各データは良好でした。
報告№109-09136 | 分析№109-001160 | 113-002575 | 対象設備は継続使用可能な状態にあると判断します。但し、SOAP-Tでカルシウム固形分がやや高い値で検出されたことから以下の対策を推奨します。更油と次回点検でピストンリング、シリンダライナの点検油中からカルシウム化合物がやや高い濃度で検出されたため、この化合物がコンロッドメタルやクランクメタルの摩耗を促進させる懸念があることから、予防措置として更油を推奨します。また、化合物発生の原因は、ピストンリング、シリンダライナの摩耗によって燃焼ガスのシール性が低下し、燃焼ガス中の硫黄分と油中のカルシウム添加剤が反応するためと考えられます。そのため、次回点検ではピストンリング、シリンダライナの摩耗状態の点検を推奨します。定期的な分析今後の凝着摩耗の推移を監視するため、定期的な分析実施を推奨します。異常摩耗の早期発見のパラメータであるIs値は、レベルとやや高い値でした。また、潤滑部の摩耗が認められたため、定期的に潤滑油分析を実施し、摩耗推移を監視することが有用と考えます。フェログラフィーで比較的多く観察された粒子は、以下の通りです。正常な摩耗粒子・潤滑状態が正常なマイルド摩耗により発生。黒錆・潤滑状態がやや厳しい凝着摩耗により発生。局部的な厳しい金属接触と高い摩擦熱が発生していたことを示します。黒錆は、摩擦面が将来的に異常摩耗へ進展する可能性を示唆しているため、傾向監視が有用と思われます。詳細は、別紙傾向監視が必要な摩耗粒子をご覧ください。固形カルシウム化合物の生成SOAP-Tでカルシウムがppm検出されました。この固形カルシウムは、潤滑油に混入した燃焼ガス中の酸成分がカルシウム添加剤と中和反応して生成される比較的硬い化合物のため、摺動面に噛み込み、切削摩耗が進行することが懸念されます。詳細は、別紙固形カルシウム化合物の生成をご覧ください。コンロッドメタル、クランクメタルの摩耗SOAP-Tでメタルの主成分である錫が、ニッケルが.、鉛が、銅がppm検出されたことから、コンロッドメタル、クランクメタルが局所的に摩耗していると推定されました。ディーゼルエンジンのメタルは、別紙コンロッドメタル・クランクメタルの摩耗に示すように、一般的にホワイトメタル層、ニッケル層、銅と鉛の合金であるケルメット層の順に積層構造になっています。今回、ケルメット層の銅、鉛が検出されたことから、ホワイトメタルの一部が摩耗により消失し、その下にあるケルメット層の摩耗が発生している可能性があります。現在のところ低濃度であることから継続使用に支障がない範囲であると判断しますが、今後、摩耗が進行し異常摩耗に進展することを防止するため、傾向分析による摩耗推移の監視が有用です。粘度、水分、酸価、塩基価の各データは良好です。
報告№109-09136 報告№111-00351 | 分析№109-001160 分析№111-001605 | 111-001605 | 潤滑油および減速機は継続使用可能な状態にあると判断します。なお、ご連絡いただきました油名が使用油と一致していない可能性がありますので、以下の対策を推奨します。油名の再確認粘度の結果から油名の誤りの可能性がありますので、使用油名を再度ご確認下さい。バックラッシによる評価トライボ診断では、バックラッシの増加量を分析結果から計算できますので、構造が確認できる図面、ギヤの形式、歯形、モジュール、歯数、歯幅、油入替後の稼働時間ならびに分解点検後の稼働時間をお知らせ下さい。計算結果をご報告いたします。Iカップリング発光分光分析供試のギヤ油を分析した結果、検出された金属元素は、SOAPの結果表に示すように、鉄、銅、錫、リン、亜鉛、カルシウム、ケイ素、ナトリウムが検出されました。これらの検出された金属元素から発生箇所を推定すると鉄、銅、錫・ギヤ・軸受等リン・オイル添加剤亜鉛、カルシウム、ケイ素、ナトリウム・外部混入異物であると思われます。このうち、機械部品が摩耗したと思われる元素はのグループです。フェログラフィー異常摩耗の早期発見パラメータとして摩耗粒子を定量化して評価するフェログラフィーのIs値は、潤滑状態が正常なの乗でした。摩耗粒子の形態で比較的多く観察された粒子は、潤滑状態が正常な場合に発生する摩耗粒子、外部から混入したと思われる鉄錆等でした。このような摩耗粒子が観察された場合には、潤滑部では正常なマイルド摩耗であることが分かります。計数汚染度は当社推奨の管理限界値を超えていました。フェログラフィーの結果から汚染度が高い要因は、摩耗と外部混入異物の影響と思われます。粘度が.mm/sと新油値の.mm/sに比較して、粘度変化率は-％で、当社推奨の管理限界値である±％を超えていました。IRの結果で新油と異なるスペクトルは確認されていないことから、同油種で粘度グレードが違う可能性があります。指定された粘度グレードの潤滑油を使用していない場合、ギヤ歯面や軸受軌道面で油膜切れが発生し、摩耗が進行することが懸念されます。尚、別紙RBOTの減少傾向から油の余寿命を求めた結果、本試料は直近の更油から起算して稼働日数が年月まで使用可能であることが分かります。本試料油の添加剤は、一般に、タービン油に比較して極圧添加剤や摩耗防止剤などの濃度が高く、この影響でRBOT試験の結果が変動する傾向があります。そのため、ギヤ油の余寿命の評価をタービン油と同等の精度で得るには、RBOTの結果に加え、粘度、水分、全酸価、IRなどのデータを総合的に判断することが必要です。
報告№107-0366 報告№108-0412 | 分析№107-01900 分析№108-02747 | 108-02747 | 濾過前の試料油を分析した結果、計数汚染度が前回NAS級から、今回NAS級に約ヶ月でランク増加しています。摩耗粒子の形態観察でμm以下の鉄系摩耗粒子、金属接触が厳しい場合に発生するシビア粒子がやや多く観察されています。D－SOAPの結果、前回に比較して鉄がからに僅かに増加しています。主にサーボシリンダ内壁およびポンプ内部で摩耗が進行している可能性が考えられます。現在のところ、汚染度はNAS級と良好の範囲にあるものの、前回に比較して増加傾向にあることから、このまま摩耗が進行し汚染度がやや不良領域に到達した場合、バルブ類の動作障害やフィルタおよびストレーナの目詰まり等が発生することが懸念されます。これらの障害発生に対する弊害を勘案の上、ヶ月以内に再度分析を実施し、汚染状況及び摩耗の進行状況を確認されることを推奨します。
報告№108-5071 報告№111-00598 | 分析№108-02721 分析№111-002820 | 111-002820 | 潤滑油は継続使用可能な状態にあると判断します。但し、消泡性能が低下していることから、以下の対策を推奨します。追加分析消泡性能が低下した場合、ギヤ歯面での油膜形成に影響が出て摩耗が進展することがありますので、フェログラフィーおよびSOAP-Tを追加して摩耗により発生する油中金属濃度や潤滑状態を確認することを推奨します。泡立ち試験泡立ち試験の結果は、一般的には消泡性能が低下していると判断できる値の-でしたが、前回同様に新油値の-であるのに比較して高い値であったことから、消泡性能が低下していることが分かりました。今後の使用状況によっては油の酸化劣化が進行したり、ギヤ歯面およびベアリング軌道面で油膜切れが発生したりする場合があるため、消泡剤の添加による消泡性能の改善など何らかの対応が必要になると思われます。分析結果泡立ち試験の結果、消泡性能が低下していました。粘度粘度はmm/sと新油値mm/sに比較して、粘度変化率は-％で、当社推奨の管理限界値である±％以内にあり、良好と判断します。泡立ち試験泡立ち試験は-と新油値に比較して高い値でした。水分は.ppmと当社推奨の管理限界値の以下であり、良好と判断します。全酸価全酸価は.mgKOH/gと新油値.mgKOH/gに比較して高いものの、IRの結果で油劣化の兆候を示すカルボン酸の吸収が確認されていないことから、良好と判断します。
報告№111-00058 報告№111-00058 | 分析№111-000346 分析№111-000346 | 111-000346 | グリースの物理的性状は良好と判断します。グリースは継続使用可能な状態にあると判断します。≪状態監視とパラメータ≫分析の目的および各分析のパラメータは以下の通りです。特性低下目的：グリースの分析結果から、グリースの物理的性状や劣化傾向などを確認する。全酸価JISK赤外線吸収スペクトルJISKちょう度JISK滴点JISK摩耗目的：グリース中の摩耗粒子を分析する事により、回転・摺動部の潤滑状態、摩耗劣化の程度、余寿命などを解析する。摩耗診断電子顕微鏡観察JISKX線マイクロアナリシス油中金属濃度JISK≪分析結果≫特性低下全酸価：良好全酸価.mgKOH/gは新油値の.mgKOH/g以内にあることから問題は無いと判断します。赤外線吸収スペクトル：良好ちょう度：良好ちょう度値はと当社推奨の管理限界値であるから以内に留まっています。滴点：良好滴点はと新油値のに比較し変化はないことから問題は無いと判断します。摩耗摩耗診断電子顕微鏡観察・X線マイクロアナリシス：今回は実施していません。油中金属濃度：今回は実施していません。
報告№108-0199 報告№108-0199 | 分析№108-01456 分析№108-01456 | 108-01456 | 、軸受の潤滑状態を確認する。今回の採油は、対象設備の停止中にドレン穴から実施しているため、油循環中に採油した場合に比較し、油中粒子の沈降の影響を受け、分析データが高濃度に出る可能性があります。今回の分析は以上のことを踏まえて結果を検討しました。を示す粘度、水分、全酸価、RBOTの各データは良好の範囲にあることから、この油は継続使用可能と判断します。軸受の潤滑状態異常摩耗の早期発見パラメータであるフェログラフィーのIs値がやや高いの乗となっていました。摩耗粒子の形態観察で異物の噛み込みにより発生する切削粒子、金属接触が厳しい場合に発生するシビア粒子がやや多く観察されました。観察された摩耗粒子の形態は切削摩耗と凝着摩耗が混在しており、特に切削摩耗は、異物が混入していない状態に比較して、摩耗進行速度が速く注意が必要で、転がり軸受にこの摩耗形態が観察された場合、軸受寿命が分の程度に低下することが知られています。切削摩耗が進行した場合、転がり軸受の寿命の指標となるフレーキングに進展することが懸念されるため、運転を再開しているようであれば今回の分析項目に計数汚染度、SOAP／D－SOAPの分析項目を追加して、再分析を実施し、汚染度および摩耗の進行状況を確認されることを推奨します。採油について上述しましたように今回の採油は対象設備の停止中の採油であるため、油中の摩耗粒子などが平均的に分散した状態とはいえない状態で採油されている可能性があります。採油は、粒子の沈降の影響を少なくすることが重要であり、そのため油中粒子が均一な分散状態で実施されることを併せて推奨します。
報告№107-0366 報告№111-00712 | 分析№107-01900 分析№111-003597 | 111-003597 | 濾過前の試料油を分析した結果、計数汚染度が前回のNAS級から、今回NAS級に約年ヶ月でランク増加していました。摩耗粒子の形態観察およびフィルタ表面の異物観察で鉄錆等が観察されたため、汚染度が増加した要因は、摩耗による粒子の増加ではなく、外部から混入したと思われる異物によるものと考えられます。但し、異物の混入はありましたが、潤滑異常の早期発見パラメータである摩耗過酷度を示すIs値がの乗と非常に良好の範囲にあることから、潤滑状態は正常な状態にあると判断します。一方、RBOTが前回に比較し、min増加していました。RBOTが増加した理由は、更油、補給を実施した仮設タンクで他の軸受油と混合して濾過を実施した濾過機配管内や仮設タンクなどに油が残留していた以上のことが考えられます。お客様情報の～にはいずれにも該当せず、原因を特定するのは困難でした。今回の分析結果で、酸価および粘度の各データに大きな変化はなく、異種油の混入などは確認されていないため、本試料油は継続使用可能な状態にあります。今後は、今回のRBOT値を基に潤滑油の寿命を評価します。
報告№102-0128 報告№102-0128 | 分析№102-01053 分析№102-01053 | 102-01053 | 軸受の摩耗予防のため、早急に濾過を実施する必要があります。計数汚染度はNAS級と悪く、濾過が必要と判断します。計数汚染度はNAS級と当社推奨の限界値のNAS級に到達しており、今後これらの汚染粒子が軸受摺動面に噛み込み摩耗が進行する場合があるため、摩耗進行の予防処置として濾過を実施されることを推奨します。重量汚染度は良好と判断します。重量汚染度はmg/mlと当社推奨の管理目安のmg/ml以下であり、良好と判断します。機器の潤滑状態軸受メタルの摩耗が確認されますが、摩耗程度は軽度で、軸受メタルは継続使用可能な状況にあると判断します。但し、異物の噛み込み、金属表面の微小突起で発生する切削粒子、金属接触が厳しい場合に発生するシビア粒子がやや多く見られました。この異物が軸受摺動面に噛み込み、摩耗が進行する場合がありますので、定期的に分析されることを推奨します。D－SOAPで検出された錫濃度.ppmから、軸受メタルの摩耗量を求めると以下のとおりとなります。 ・式 .cmとなる。したがって、下図のような体積をもつ金属片が摩耗したと考えることができます。この体積.cmを軸受メタルの摩耗面積で割ると平均的な摩耗深さとなります。この摩耗面積は当社の経験によれば、スラストメタル面積の約分の程度となることが確認されており、ご提供いただいた軸受の情報から下メタル面積を計算すると大よそcmとなり、この面積の分のはcmとなります。今回の摩耗体積.cmとcmから平均的な摩耗深さを求めると.μmとなり、下メタルの表面粗さをRmaxμmとすると左図bの部分の表面粗さ部分が.分の程度、摩耗により減ったと考えられますので、継続使用可能な状況にあると考えられます。摩耗の過酷度を示すフェログラフィーのIs値が前回と同じくの乗とやや高い値でした。この要因は、摩耗粒子の形態観察の結果、μm以下のマイルドな摩耗形態で発生するラビング粒子、金属接触が厳しい場合に発生するシビア粒子、摩擦熱が高い場合に発生する黒錆によるものと考えられました。今後、摩耗粒子が軸受摺動面に噛み込み、更に摩耗が進行する場合がありますので、再度分析を実施されることを推奨します。次回分析時期は、別添資料金属摩耗粉の平衡濃度から計算する採油周期に示す通り運転時間が時間を経過すると採油可能な状況になりますので、運転時間時間以降に再度採油を実施することを推奨します。
報告№101-0150 | 分析№101-01301 | 101-01301 | ギヤ歯面でころがり摩擦により僅かに疲労剥離が発生しています。摩耗の過酷度がの乗と良好領域にあり、且つ、ギヤ歯面の疲労により発生した粒子のサイズはμm以下と小さいことから、マイルドな状態で摩耗が進行してきたものと推定されます。今後、摩耗が厳しくなってくるとIs値が乗ないし乗に到達し、疲労により発生する粒子のサイズが大型化します。これらのことを確認するため、定期的に分析を実施することを推奨します。採油周期は、減速機の回転数、運転時間によりますので、各々の情報をご提供ください。尚、次回は、念のため、ヶ月以内に分析を実施することを推奨します。計数汚染度が当社推奨の管理限界値に到達していました。計数汚染度はNAS級と当社推奨の管理限界値に到達していました。重量汚染度は当社推奨の管理限界値に到達していました。重量汚染度はmg/mlと当社推奨の管理限界値に到達していました。機器の潤滑状態SOAPの結果、ギヤ歯面の摩耗により発生した鉄が検出されました。SOAPの結果、ギヤ歯面の摩耗により発生した鉄がppm検出されました。鉄以外には、油の添加剤成分であるリンがppm、銅がppm検出されました。銅の発生源は減速機内部で使用している転がり軸受の種類が不明であるため断定できないが、検出された銅は転がり軸受保持器の摩耗により発生している可能性があります。D－SOAPの結果、ギヤの摩耗により発生した鉄が検出されました。D－SOAPの結果、ギヤ歯面の摩耗により発生した鉄がppm検出されました。鉄以外には、外部から混入したと思われるカルシウムが、銅がppm検出されました。銅の発生源は減速機内部で使用している転がり軸受の種類が不明であるため断定できないが、検出された銅は転がり軸受保持器の摩耗により発生している可能性があります。フェログラフィーの結果、ギヤの摩耗が確認されました。摩耗の過酷度を示すフェログラフィーのIs値がの乗を示していました。摩耗粒子の形態観察の結果、ギヤ歯面の摩耗により発生した粒子が見られました。
報告№108-0227 報告№110-00097 | 分析№108-01664 分析№110-000374 | 110-000374 | 汚染度、潤滑状態は良好でした。結論軸受は継続使用可能な状態にあると判断します。は良好と判断します。計数汚染度計数汚染度はNAS級と当社推奨の管理限界値のNAS級以内にあり、良好と判断します。重量汚染度は.mg/mlと当社推奨の管理限界値のmg/ml以内にあり、良好と判断します。機器の潤滑状態機器の潤滑状態は正常と判断します。SOAPSOAPの結果、油の添加剤成分であるリンが検出されました。摩耗により発生する鉄が検出されていないことから、良好と判断します。D－SOAPD－SOAPの結果、摩耗により発生する鉄が検出されていないことから、良好と判断します。フェログラフィーフェログラフィーの結果、異常摩耗の早期発見パラメータであるIs値がのマイナス乗と良好の範囲にあり、潤滑状態は正常と判断します。
報告№109-09136 報告№112-00588 | 分析№109-001160 分析№112-002426 | 112-002426_date130228 | 、汚染状態、摩耗状態ポンプ減速機と潤滑油は、継続使用可能な状態であるため、分解点検の必要はないと判断します。但し、油中の汚染度が高いことから、＜以下のに示す＞対策を推奨します。余寿命予測フェログラフィーのIs値は、前回に比較しての乗から変化はなく、平衡状態で安定した潤滑状態になっていることがわかります。このような安定した潤滑状態では、異常な方向に向かう上昇角を示さないことからIs値による余寿命予測はできませんが、前回と今回の摩耗形態や摩耗サイズの粒度分布、金属摩耗量、油中汚染物の影響や潤滑性状の確認や比較等の過程を経た結果から総合的に判断すると、少なくとも年程度の間は継続して使用が可能な状態にあると判断します。濾過油中の汚染度が高いことから、摩耗粒子や異物等がギヤ歯面や軸受軌道面に噛み込むことによる摩耗の進行が懸念されるため、濾過を推奨します。バックラッシによる評価トライボ診断では、バックラッシの増加量を分析結果から計算できますので、構造が確認できる図面、ギヤの形式、歯形、モジュール、歯数、歯幅、油入替後の稼働時間ならびに分解点検後の稼働時間をお知らせ下さい。計算結果をご報告いたします。はフェログラフィーおよびSOAP-Tの結果から総合的に判断した結果、正常な状態にあると考えられます。フェログラフィー【定量分析：Is値】Is値は異常摩耗の早期発見パラメータのつで、摩耗粒子を定量化するために用います。Is値は前回に比較しての乗から変化はなく、低い値でした。フェログラフィー【定性分析：摩耗粒子および摩耗形態観察】分析結果から比較的多く観察された粒子は、以下の通りでした。正常な摩耗粒子・潤滑状態が正常なマイルド摩耗により発生。Iカップリング発光分光分析【SOAP-T】検出された金属元素から発生箇所を推定すると、以下の通りでした。鉄、鉛、ニッケル、錫、亜鉛・ギヤ、軸受等リン・添加剤アルミニウム、ナトリウム・外部混入異物計数汚染度は、当社推奨の管理限界値に到達していました。計数汚染度計数汚染度は、NAS級と当社推奨の管理限界値NAS級に到達していました。重量汚染度は、.mg/mlでした。光学顕微鏡写真重量汚染度で濾過したフィルタ表面上の夾雑物を光学顕微鏡で観察した結果、金属片、鉄錆、砂等が観察されました。は良好と判断します。粘度粘度は、.mm/sと新油値mm/sに比較して、粘度変化率は-％で、当社推奨の管理限界値である±％以内にあり、良好と判断します。水分は、.ppmと当社推奨の管理限界値の以下にあり、良好と判断します。酸価は、.mgKOH/gと新油値.mgKOH/g以下にあり、良好と判断します。IRIRチャートの結果、新油と使用油のスペクトルパターンはほぼ一致し、また、油劣化の兆候を示すカルボン酸の吸収が確認されていないことから、良好と判断します。
報告№106-6082 報告№106-6082 | 分析№106-01934 分析№106-01934 | 106-01934 | 経緯外壁工事により窓から発電所内に粉塵が入った。目的粉塵が発電所内に入ったことにより、油槽に粉塵等の異物が混入していないか、また、混入していた場合、機器に影響がないかを確認する。考察精点Aを実施した結果、計数汚染度がNAS級とやや高い値でした。摩耗粒子形態観察及びフィルタ写真で外部から混入した鉄錆、砂が観察されました。これらの異物は、外壁工事により飛散した粉塵が発電所内にも入り、この粉塵が油槽内に混入した可能性も考えられました。現在のところ、異常な摩耗粒子等は観察されていないことから、軸受は継続使用可能と判断できますが、樹脂軸受は硬い異物が混入した場合、以下の注意が必要です。）混入した異物が樹脂軸受に埋め込まれ、これによりランナー側を切削摩耗により摩耗させる）混入した異物が樹脂軸受摺動面に噛み込み、樹脂側にも摩耗が発生する早めに濾過を実施し、異物の除去が必要と判断します。一方、SOAP／D-SOAPで銅が検出されており、銅を使用した箇所の溶出および摩耗が考えられます。銅を使用した箇所は、例えば、冷却水用配管が考えられます。これ以外の銅の使用は、樹脂軸受の樹脂と台金の接合部ですが、ここ部分からの溶出の可能性は低いと思われます。尚、冷却水用配管であったとすると配管取付部に緩みが生じている場合も考えられます。緩みが生じたことで配管が振動し、継手部がはずれたり、銅配管に亀裂が生じるなど、冷却水の混入に至る場合がありますので、今後、銅濃度の監視と共に、水分濃度の上昇と摩耗の進行に注意が必要です。これらのことは、計数汚染度がNAS級とやや高いこと異常摩耗の早期発見パラメータであるフェログラフィーのIs値がと良好の範囲にあるものの、摩耗粒子形態観察の結果、外部から混入した鉄錆、砂が観察されたことフィルタ写真で外部から混入した鉄錆、砂が観察されたこと以上のことから判断しました。
報告№106-0025 報告№106-0193 | 分析№106-00118 分析№106-01108 | 106-01108 | 分析の結果、摩耗粒子形態観察で転がり軸受の寿命の指標となるフレーキングにつながるマイクロフレーキングが確認されました。今後、更に疲労摩耗が進行することが懸念されるため、稼働時間が今回の採油から時間程度経過した時点で再度分析を実施し、フレーキングの発生状況を確認することを推奨します。尚、SOAP／D－SOAPの結果でナトリウム、マグネシウムが検出されたことから、海水が混入した可能性があります。今後、海水の影響で腐食が発生する場合がありますので、早目のグリース交換が必要です。念のため定期的に分析を実施し腐食の有無を確認されることを推奨します。報告書の管理表中に示しているSOAP／D-SOAPは、グリース潤滑の場合、摩耗粒子が均一に分散していないため、測定値が大きく変動することがありますので参考値としてお考え下さい。
報告№109-09136 報告№110-00075 | 分析№109-001160 分析№110-000252 | 110-000252 | ・汚染度前回に比較して計数汚染度がNAS級から級にランク減少していました。・摩耗状態SOAP／D－SOAPの結果、鉄および錫濃度に変化はなく、異常摩耗の早期発見パラメータであるフェログラフィーのIs値がのマイナス乗と良好の範囲にありました。前回同様に全てのデータが良好の範囲にあることから、摩耗の安定が確認され、潤滑状態は正常と判断します。結論本軸受は継続使用可能な状態にあると判断します。
報告№109-09136 報告№112-00027 | 分析№109-001160 分析№112-000067 | 112-000067 | 潤滑油および軸受は継続使用可能な状態にあると判断します。濾過機の入口と出口の箇所から採油本設備には、濾過機が設置されており、常時運転しているため、常に正常な状態に保持され摩耗の変化が生じても検出されない可能性があります。潤滑状態をより正確に把握するには、濾過機の入口と出口から採油を実施し、その差異から濾過効率を求め、それを根拠に摩耗の進行状況を確認することを推奨します。フェログラフィーIs値は異常摩耗の早期発見パラメータのつで、摩耗粒子を定量化するために用います。今回のIs値はの乗であり、潤滑状態は正常と判断できます。Iカップリング発光分光分析【SOAP-T】検出された金属元素は、SOAP-Tの結果表に示すように、鉄、銅、リン、亜鉛、カルシウム、ナトリウムでした。検出された金属元素から発生箇所を推定すると鉄、銅・軸受等リン、亜鉛・オイル添加剤カルシウム、ナトリウム・外部混入異物であると思われます。このうち、機械部品が摩耗したと思われる元素はのグループです。計数汚染度、重量汚染度は共に良好でした。粘度、水分、酸価、IR、RBOTの各データは良好でした。
報告№109-09249 報告№112-00273 | 分析№109-001747 分析№112-001103 | 112-001103 | 潤滑油および軸受は継続使用可能な状態にあると判断します。但し、今後も摩耗の進行を傾向監視するため、以下の対策を推奨します。定期的な分析摩耗の進行を監視するため、定期的に分析を実施し、分析データによる摩耗の進行状況を確認することを推奨します。はフェログラフィーおよびSOAP／D-SOAPの結果から総合的に判断した結果、正常な状態にあると考えられます。フェログラフィー【定量分析：Is値】Is値は異常摩耗の早期発見パラメータのつで、摩耗粒子を定量化するために用います。今回のIs値はの乗と低い値でした。フェログラフィー【定性分析：摩耗粒子および摩耗形態観察】分析結果から比較的多く観察された粒子は、以下の通りでした。正常な摩耗粒子・潤滑状態が正常なマイルド摩耗により発生。Iカップリング発光分光分析【SOAP／D-SOAP】検出された金属元素から発生箇所を推定すると、以下の通りでした。鉄、鉛、錫・軸受等カルシウム、ナトリウム・外部混入異物水分、汚染度物重量は共に良好でした。汚染粒子数はNAS級とやや高い値でした。フィルタ表面の異物観察で鉄錆、砂等が観察されたことから、汚染度が高い要因は、摩耗と外部混入異物の影響と思われます。粘度、酸価、酸化安定度、有機物・有機化合物の各データは良好でした。分析結果特性低下特性低下に係るパラメータの分析結果は良好と判断します。粘度粘度はmm/sと新油値mm/sに対する粘度変化率は+.％で、当社推奨の管理限界値である±％以内にあり、良好と判断します。酸価添加油の酸価は、油メーカによって初期値が違うため統一した管理基準を設定するのが困難であることから、当社では管理限界値を設定しておらず、新油分析値との比較及び他の分析項目の結果より酸価の状態判断を行います。その結果、酸価は.mgKOH/gと新油値.mgKOH/g以下であることから、良好と判断します。酸化安定度酸化安定度はminであり、当社推奨の管理限界値のmin以上であることから良好と判断します。有機物・有機化合物有機物・有機化合物は、IRチャートによる新油分析値との比較の結果、cm-付近に劣化の兆候を示すカルボン酸の吸収が確認されていないことから、良好と判断します。色相はLでした。汚染にかかわるパラメータの分析結果は、汚染粒子数はやや高い値でした。水分はppmであり、当社推奨の管理限界値の以下であることから良好と判断します。汚染粒子数はNAS級であり、当社推奨の管理限界値のNAS級以下にあるものの、やや高い値でした。汚染度物重量は.mg/mlであり、当社推奨の管理限界値のmg/ml以下であることから良好と判断します。摩耗運転中における潤滑状態は正常であったものと判断します。異常摩耗の早期発見パラメータであるフェログラフィーのIs値がの乗と良好の範囲にあったことから、潤滑箇所の潤滑状態は正常と判断します。金属濃度SOAP法により金属濃度を測定した結果、金属元素は検出されなかったことから、潤滑箇所で発生する金属接触による摩耗や、外部からの異物などの混入は見られず良好と判断します。金属濃度酸溶解法により金属濃度を測定した結果、潤滑箇所で発生する金属接触によって検出される鉄が、鉛が、錫が、外部から混入したと思われるカルシウムが、ナトリウムが検出されました。
報告№107-4500 報告№107-4505 | 分析№107-00288 分析№107-00288 | 107-00288 | 、汚染度、摩耗状況を確認する。分析の結果、転がり軸受の寿命の指標となるフレーキングの発生が確認されていないことから、現在のところ、ベアリングは継続使用可能な状態にあると判断します。但し、摩耗粒子形態観察でμm以下の赤錆が多く観察されたことから、ベアリング転動面および外輪とベアリングケース間で、フレッティングが発生していることが確認できました。今後このフレッティングの影響で、転がり軸受の寿命の指標となるフレーキングへの進展が懸念されるため、ヶ月後にトライボ診断を実施し、摩耗の進行状況を確認することを推奨します。一方、粘度が.mm/sと新油のmm/sに比較して、粘度変化率は+.％で、当社推奨の管理限界値である±％を超えていました。これは、IRの結果で油の劣化が確認されていないことから、スラッジ等の油中汚染物の影響によるものと考えられました。また、IRの結果、油の劣化が確認されなかったことから、この油は継続使用可能と判断します。粘度が.mm/sと新油のmm/sに比較して、粘度変化率は+.％で、当社推奨の管理限界値である±％を超えていました。これは、IRの結果で油の劣化が確認されていないことから、スラッジ等の油中汚染物の影響によるものと考えられました。また、IRの結果、油の劣化が確認されなかったことから、この油は継続使用可能と判断します。粘度は当社推奨の管理限界値を超えていました。粘度は.mm/sと新油値mm/sに比較して、粘度変化率は+.％で、当社推奨の管理限界値である±％を超えていました。水分は良好と判断します。水分はppmと管理限界値の以下にあり、良好と判断します。全酸価は判定できませんでした。全酸価は.mgKOH/gでした。新油データが当社データベースになかったため、判定できませんでした。全酸価は新油データとの比較管理が必要ですので、現在使用している新油を分析し、そのデータを基準に管理することを推奨します。IRの結果、良好と判断します。IRの結果、油劣化の兆候を示すカルボン酸の吸収が確認されていないことから、良好と判断します。但し、このIRも全酸価同様に新油データとの比較による判断が必要ですので、現在使用している新油を分析することを推奨します。計数汚染度は良好と判断します。計数汚染度は良好と判断します。計数汚染度はNAS級と当社推奨の管理限界値のNAS級以内にあり良好と判断します。重量汚染度はmg/mlでした。重量汚染度はmg/mlでした。機器の潤滑状態摩耗粒子形態観察でフレッティングにより発生する赤錆が多く観察されました。SOAPの結果、鉄が検出されました。SOAPの結果、摩耗により発生した鉄、銅、油の添加剤成分であるリンが検出されました。D－SOAPの結果、鉄が検出されました。D－SOAPの結果、摩耗により発生した鉄、銅、油の添加剤成分であるリン、外部から混入したと思われるカルシウム、ナトリウムが検出されました。フェログラフィーの結果、フレッティングにより発生する赤錆が多く観察されました。異常摩耗の早期発見パラメータであるフェログラフィーのIs値がと良好の範囲にあるものの、摩耗粒子形態観察の結果、フレッティングにより発生する赤錆が多く観察されました。
|  | 113-001051 | 減速機は継続使用可能な状態にあると判断します。但し、摩耗粒子の形態観察で黒錆が比較的多く観察されていることから、将来的な摩耗進行の有無を確認するためにも傾向監視を継続することが有効です。に示す対策を推奨します。定期的な分析凝着摩耗の進行を監視するため、定期的に分析を実施し、分析データによる摩耗の進行状況を確認することを推奨します。フェログラフィーおよびSOAP-Tの結果から総合的に判断した結果、継続使用は可能ですが、今後の機器の機能を確認するためにも傾向管理が有用と考えます。フェログラフィー【Is値】Is値は異常摩耗の早期発見パラメータのつで、摩耗粒子を定量化するために用います。前回に比較してIs値はの乗から乗に低下し、低い値でした。フェログラフィー【摩耗粒子および摩耗形態】分析結果から比較的多く観察された粒子は、以下の通りでした。正常な摩耗粒子・潤滑状態が正常なマイルド摩耗により発生。黒錆・潤滑状態がやや厳しい凝着摩耗により発生。金属接触が厳しく、且つ、高い摩擦熱が発生していると考えられます。観察された摩耗粒子の中でも黒錆は、将来的な摩耗の進行に繋がる可能性を示唆しているため、傾向監視が必要と思われます。黒錆は、凝着摩耗に分類されます。これらの摩耗粒子は、ギヤ歯面および軌道面で凝着、破断を繰り返し、この過程で生じる移着粒子が成長して摩耗粒子となります。そのため、ギヤ歯面および軌道面では局部的に油膜切れが発生していることを示しています。この状態が継続した場合、摩耗粒子のサイズは徐々に大型化していき、最終的には軸受の損傷に至る場合があります。Iカップリング発光分光分析【SOAP-T】検出された金属元素から発生箇所を推定すると、以下の通りでした。鉄、鉛、銅、アンチモン、錫・ギヤ、軸受等リン、亜鉛・添加剤カルシウム、アルミニウム、ナトリウム・外部混入異物バックラッシご提供いただいた減速機に関する情報から、スパイラルベベルギヤであり、この部分のバックラッシを求めました。その結果、減速機のギヤ歯面に摩耗が集中していたと仮定した場合、バックラッシの増加量は前回同様に約.μmと推定されました。バックラッシ増加分の上限値は、メーカにより差異はあるものの、当社の推奨するバックラッシは、一般に推奨されるμmを管理目安にしています。この値に比較して十分に小さい値です。余寿命評価Is値は、前回に比較しての乗から乗に低下していることから、Is値からは余寿命を予測することは出来ませんでした。現状の摩耗状態は安定しており、今後の運転状況に大きな変化がなければ、前回採油から今回採油までと同様の期間である年ヶ月は継続使用可能な状態にあると思われます。
報告№107-6026 報告№108-0217 | 分析№107-02108 分析№108-01571 | 108-01571 | 本トライボ診断は、摩耗進行状況、汚染状況を確認する。【軸受の潤滑状態】トライボ診断の結果、転がり軸受軌道面の微小領域に摩耗が僅かに発生しているものの、転がり軸受の寿命の指標となるフレーキングの発生が確認されていないことから、現在のところ、ベアリングは継続使用可能な状態にあると判断します。一方、スラスト軸受の摩耗状態は、前回に比較してSOAPの結果で、メタルの主成分である錫が変化はないことから、摩耗は安定していると判断します。尚、前回の分析時点におけるメタルの平均的な摩耗深さがμmと、メタル表面粗さをsと仮定すると、メタルの摩耗は分の程度摩耗していると考えられます。AHの回転速度は非常に遅く、そのため潤滑状態は混合潤滑になっていると思われます。速度が速い状態での混合潤滑は注意が必要ですが、本機の場合は、極めてゆっくりした速度で回転しているため、摩耗もゆっくり進行すると思われます。摩耗進行は、定期的な分析により把握できるため、今後は極力条件を揃えた採油を実施して、摩耗量の傾向監視を行うよう推奨します。【油の汚染状況】計数汚染度がNAS級と当社推奨の管理限界値内にあり、重量汚染度がmg/mlでした。
報告№109-09136 報告№111-00053 | 分析№109-001160 分析№111-000266 | 111-000266 | 更油からの使用時間をもとに潤滑油の余寿命を評価したところ、潤滑油は次回定検まで使用可能と判断できました。次回定検時に更油を実施しない場合は、酸化安定度を知るための分析を実施し、余寿命を確認することを推奨します。酸化安定度はminであり、当社推奨の管理限界値のmin以上であることから、良好と判断します。
報告№107-0366 報告№109-09526 | 分析№107-01900 分析№109-003273 | 109-003273 | 濾過前の試料油を分析した結果、計数汚染度が前回のNAS級から、今回NAS級に約年ヶ月でランク増加し、やや不良領域にありました。重量汚染度が前回同様にmg/mlからmg/mlに微増ですが増加し、処置領域にありました。異常摩耗の早期発見パラメータであるフェログラフィーのIs値が前回のの乗から乗に桁上昇し、潤滑状態はやや不良領域になっていました。この状態の摩耗粒子は、μm以下のラビング粒子、金属接触が厳しい場合に発生するシビア粒子が比較的多く観察されました。なお、前回に比較してSOAP／D－SOAPの鉄濃度が増加していました。主にサーボシリンダ内壁やポンプ内部で摩耗が進行している可能性が考えられます。今後、バルブ類の動作障害やフィルタの目詰まり等が発生することが懸念されます。これらの障害発生に対する弊害を勘案の上、濾過を推奨します。尚、補給によりRBOTが前回に比較してmin上昇していますので、今後は今回のRBOT値によりデータ管理を行います。
報告№109-09249 報告№112-00273 | 分析№109-001747 分析№112-001095 | 112-001095_date121024 | 潤滑油および対象設備は継続使用可能な状態にあると判断します。但し、今後も摩耗の進行を傾向監視するため、以下の対策を推奨します。定期的な分析凝着摩耗の進行を監視するため、定期的に分析を実施し、分析データによる摩耗の進行状況を確認することを推奨します。シリコン系のグリースや添加剤の確認シリコン系の添加剤やグリースを使用している箇所があるかについてご確認下さい。はフェログラフィーおよびSOAP／D-SOAPの結果から総合的に判断した結果、やや厳しい状態にあると考えられます。フェログラフィー【定量分析：Is値】Is値は異常摩耗の早期発見パラメータのつで、摩耗粒子を定量化するために用います。今回のIs値はの乗とやや高い値でした。フェログラフィー【定性分析：摩耗粒子および摩耗形態観察】分析結果から比較的多く観察された粒子は、以下の通りでした。正常な摩耗粒子・潤滑状態が正常なマイルド摩耗により発生。黒錆・潤滑状態がやや厳しい凝着摩耗により発生。金属接触が厳しく、且つ、高い摩擦熱が発生していると考えられます。Iカップリング発光分光分析【SOAP／D-SOAP】検出された金属元素から発生箇所を推定すると、以下の通りでした。鉄、ニッケル、錫・軸受等リン、亜鉛、カルシウム・添加剤ケイ素、ナトリウム・外部混入異物ケイ素の検出金属濃度でケイ素がppmと高い値でした。一般に、潤滑油中からケイ素が検出された場合の原因として、シリコン油或いは、シリコン系の添加剤が検出されるフェログラフィーおよびフィルタ表面の異物観察で砂が多く観察されて検出されるシリコングリースをシール部に塗布している場合、このシリコングリースが潤滑油に混入して検出されるなどが挙げられます。ケイ素が多く検出された原因がであると軸受摺動面に噛み込み摩耗が進行したり、であると潤滑油とグリースが混ざって粘度が上昇し、粘性抵抗が増大することにより、油温が上昇する等の悪影響を及ぼすことがあります。分析の結果から、今回検出された原因は、比較的高濃度であることからの可能性が考えられます。については、分析結果では確認することが出来ませんので、これに関する情報があれば提供をお願いします。水分、汚染度物重量は共に良好でした。汚染粒子数はNAS級とやや高い値でした。フィルタ表面の異物観察で金属片、鉄錆、砂等が観察されたことから、汚染度が高い要因は、摩耗と外部混入異物の影響と思われます。．粘度、全酸価、酸化安定度、有機物・有機化合物の各データは良好でした。分析結果特性低下特性低下に係るパラメータの分析結果は良好と判断します。粘度粘度は.mm/sと新油値.mm/sに対する粘度変化率は-.％で、当社推奨の管理限界値である±％以内にあり、良好と判断します。全酸価添加油の全酸価は、油メーカによって初期値が違うため統一した管理基準を設定するのが困難であることから、当社では管理限界値を設定しておらず、新油分析値との比較及び他の分析項目の結果より全酸価の状態判断を行います。その結果、全酸価は.mgKOH/gと新油値.mgKOH/gに比較して若干高くなっていますが、IRチャートに示すように劣化の兆候として現れるカルボン酸などの有機物・有機化合物の発生が確認されていないことから、良好と判断します。酸化安定度酸化安定度はminであり、当社推奨の管理限界値のmin以上であることから良好と判断します。有機物・有機化合物有機物・有機化合物は、IRチャートによる新油分析値との比較の結果、cm-付近に劣化の兆候を示すカルボン酸の吸収が確認されていないことから、良好と判断します。色相はLであり、新油値のLに比較して高い値でした。汚染にかかわるパラメータの分析結果は、汚染粒子数はやや高い値でした。水分は.ppmであり、当社推奨の管理限界値の以下であることから良好と判断します。汚染粒子数はNAS級であり、当社推奨の管理限界値のNAS級以下であるものの、やや高い値でした。汚染度物重量は.mg/mlであり、当社推奨の管理限界値のmg/ml以下であることから良好と判断します。摩耗フェログラフィーによる摩耗粒子の観察の結果、潤滑状態が正常な場合に発生する摩耗粒子、金属接触が厳しく、且つ、摩擦熱が高い場合に発生する黒錆が比較的多く観察されました。異常摩耗の早期発見パラメータであるフェログラフィーのIs値がの乗とやや高く、摩耗粒子の形態観察の結果、潤滑状態が正常な場合に発生する摩耗粒子、金属接触が厳しく、且つ、摩擦熱が高い場合に発生する黒錆が比較的多く観察されました。金属濃度SOAP法により金属濃度を測定した結果、潤滑箇所で発生する金属接触よって検出されるニッケルがppm、錫がppm、油の添加剤成分であるリンがppm、亜鉛がppm、カルシウムがppm、外部から混入したと思われるケイ素がppm、ナトリウムがppm検出されました。金属濃度D-SOAP法により金属濃度を測定した結果、潤滑箇所で発生する金属接触によって検出される鉄が、亜鉛が、外部から混入したと思われるカルシウムが、ナトリウムが検出されました。
報告№109-09249 報告№111-00550 | 分析№109-001747 分析№111-002548 | 111-002548 | 潤滑油および対象設備は継続使用可能な状態であると判断します。但し、異種油の混入および油名が違う可能性があるため、以下の対策を推奨します。異種油の混入および油名の再確認有機物・有機化合物の結果、新油と異なるピークが確認されたことから、異種油の混入の有無および油名の再確認を推奨します。フェログラフィー異常摩耗の早期発見パラメータとして摩耗粒子を定量化して評価するフェログラフィーのIs値は、潤滑状態が正常なのマイナス乗でした。Iカップリング発光分光分析供試の潤滑油を分析した結果、検出された金属元素は、油中金属元素の結果表に示すように、リン、カルシウム、ケイ素、ナトリウムでした。検出されたこれらの金属元素から発生箇所を推定するとリン、カルシウム、ケイ素、ナトリウム・外部混入異物であると思われます。水分、汚染粒子数、汚染度物重量の各データは良好でした。有機物・有機化合物有機物・有機化合物の結果、新油と異なるピークが確認されたことから、異種油が混入したか、或いは、油名が違う可能性が考えられます。今回の分析結果だけでは異種油の特定は出来ませんが、現状では異種油等の混入が原因となる油の劣化は確認されていませんので、早急な対策を行う必要はないと思われます。分析結果特性低下特性低下に係るパラメータの分析結果は、IRチャートの結果から新油との相違点が確認されたことから異種油の混入、或いは、油名が違う可能性が考えられました。粘度粘度はmm/sと新油値.mm/sに対する粘度変化率は-％で、当社推奨の管理限界値である±％以内にあり、良好と判断します。全酸価添加油の全酸価は、油メーカによって初期値が違うため統一した管理基準を設定するのが困難であることから、当社では管理限界値を設定しておらず、新油分析値との比較及び他の分析項目の結果より全酸価の状態判断を行います。その結果、全酸価は.mgKOH/gと新油値.mgKOH/gに比較して変化はないことから、良好と判断します。有機物・有機化合物有機物・有機化合物は、IRチャートによる新油分析値との比較の結果、cm-付近に劣化の兆候を示すカルボン酸の吸収が確認されていないことから、良好と判断します。但し、別紙IR吸収パターンの相違から分かるように、新油と異なる有機物・有機化合物の存在が確認されました。色相はL.であり、新油値のL.に比較して変化はないことから、良好と判断します。汚染に係るパラメータの分析結果は良好と判断します。水分はppmであり、当社推奨の管理限界値の以下であることから良好と判断します。汚染粒子数はNAS級であり、当社推奨の管理限界値のNAS級以内であることから良好と判断します。汚染度物重量は.mg/mlであり、当社推奨の管理限界値のmg/ml以内であることから良好と判断します。摩耗運転中における潤滑状態は正常であったものと判断します。異常摩耗の早期発見パラメータであるフェログラフィーのIs値がのマイナス乗と良好の範囲にあったことから、潤滑箇所の潤滑状態は正常と判断します。金属濃度SOAP法により金属濃度を測定した結果、外部から混入したと思われるリンがppm、ケイ素がppmと僅かに検出されましたが良好と判断します。金属濃度酸溶解法により金属濃度を測定した結果、外部から混入したと思われるカルシウム、ナトリウムが共にと僅かに検出されましたが良好と判断します。
報告№108-5071 報告№110-00726 | 分析№108-02721 分析№110-003365 | 110-003365 | 障害予防を目的に以下の対策を推奨します。更油粘度が低下していたことから、今後適正な粘度範囲で使用していない場合、ギヤ歯面やベアリング軌道面で油膜切れが発生し、摩耗が進行することが懸念されるため、更油を推奨します。追加分析消泡性能が低下した場合、ギヤ歯面での油膜形成に影響が出て摩耗の発生が進展することがあります。今後は消泡性能低下の影響により摩耗が進展する可能性がありますので、フェログラフィーおよびSOAPを追加することを推奨します。分析結果粘度が当社推奨の管理限界値を超えていました。泡立ち試験の結果、消泡性能が低下していることが確認されました。粘度粘度はmm/sと新油値mm/sに比較して、粘度変化率は-％で、当社推奨の管理限界値である±％を超えていました。泡立ち試験泡立ち試験は-と新油に比較して高い値でした。水分はppmと当社推奨の管理限界値の以下であり、良好と判断します。全酸価全酸価はmgKOH/gと新油値mgKOH/g以下にあり、良好と判断します。
報告№109-09031 報告№109-09031 | 分析№109-000417 分析№109-000417 | 109-000417 | 泡立ち試験の結果は、一般的には消泡性能が低くいと判断できる値の-でしたが、新油値の-と同レベルにあったため、良好と判断します。また、を示す粘度、水分、全酸価の各データが良好の範囲にあることから、本試料油は継続使用可能です。機器の潤滑状態潤滑状態指数はの乗と濾過設備のない機器であれば正常な潤滑状態にあると判断できますが、ギヤボックスの油系統にはインラインフィルタとオフラインフィルタがあり、粒子の大部分は捕捉され、異常な摩耗状態が発生したとしても正常な潤滑状態にあると誤認してしまう可能性があります。潤滑状態の解析評価は、フィルタの濾過効率を考慮する必要がありますが、今回の試料は、解析評価に必要なメッシュサイズとポンプの吐出量が不明であるため定量的な評価を行うことができませんでした。そのため、発生した摩耗粒子の形態から解析を試みました。摩耗粒子の形態観察の結果、μmサイズの鉄系摩耗粒子が比較的多く観察されました。観察された粒子サイズから判断する潤滑状態は、直ちに異常となる潤滑状態ではありませんが、発生した摩耗粒子痕が起点となって今後更に摩耗が進行することがあります。また、使用しているフィルタサイズによっては、μm以上の粒子がフィルタに捕捉されている可能性もあることから、可能であればヶ月後に再度分析を実施し、摩耗の進行状況を確認することを推奨します。尚、フィルタの捕捉の影響による誤認を避けるため、これまでの採油箇所に加え、インラインフィルタとオフラインフィルタの捕捉物も分析し、その結果から潤滑状態を評価することを提案します。フィルタ捕捉物の分析を実施する際には、フィルタ使用時間の情報をご提供いただけますようお願い致します。泡立ち試験の結果、消泡性能が低いと判断できる値であるものの、新油と同レベルにあると判断します。粘度は良好。粘度は.mm/sと新油値mm/sに比較して、粘度変化率は+％で、当社推奨の管理限界値である±％以内にあり、良好と判断します。粘度は.mm/sとなっています。粘度は.mm/sとなっています。粘度指数はとなっています。粘度指数はとなっています。泡立ち試験は-となってます。泡立ち試験は-と新油と同レベルにあり、消泡性能が新油と同レベルにあると判断します。水分は良好。水分はppmと当社推奨の管理限界値内にあり、良好と判断します。全酸価は良好。全酸価は.mgKOH/gと新油値.mgKOH/g以内にあり、良好と判断します。機器の潤滑状態摩耗粒子の形態観察の結果、ギヤ歯面の摩耗で発生したと推定されるμm以下の摩耗粒子が観察されています。μm以下の摩耗粒子が観察されています。異常摩耗の早期発見パラメータである潤滑状態指数がの乗と正常の範囲にあるものの、摩耗粒子の形態観察の結果、ギヤ歯面の摩耗で発生したと推定されるμm以下の摩耗粒子が観察されています。
報告№104-4512 | 分析№104-00464 | 104-00464 | 運転ヶ月後に分析を実施した結果、摩耗は安定していると判断します。これらのことは、前回に比較して、計数汚染度は等級に変化はなく、SOAP／D-SOAPの鉄濃度に大きな変化がなく、異常摩耗の早期発見パラメータであるフェログラフィーのIs値が、.と良好の範囲にあること以上のことから判断しました。
報告№109-09136 報告№114-00190 | 分析№109-001160 分析№114-000588 | 114-000588 | 分析の結果、、汚染状態は共に良好の範囲にあることから、潤滑油は継続使用可能な状態にあると判断します。尚、RBOTの値が前回に比較して増加していることから、潤滑油の余寿命を求めることは出来なかったものの、前回から今回までの間で酸化防止剤の減少はなかったものと思われます。更油日から今回までの期間が年ヶ月であることから、今後の運転状況に変化がなければ、少なくともこの期間は使用可能と判断します。本試料油の添加剤は、一般に、タービン油に比較して極圧添加剤や摩耗防止剤などの濃度が高く、この影響でRBOT試験の結果が変動する傾向があります。そのため、タービン油と同等の精度でギヤ油を評価するには、RBOTの結果に加え、粘度、酸価、IRなどのデータに基づき総合的に判断することが必要です。粘度、酸価、IRが良好の範囲にあり、RBOTはminと当社推奨の管理限界値以上にあることから、RBOTは良好と判断します。減速機減速機は継続使用可能な状態にあると判断します。但し、異常摩耗の早期発見パラメータであるフェログラフィーのIs値が前回に比較してレベルから変化はないものの、摩耗粒子の形態観察で異物の噛み込みや金属表面の微小突起により発生する切削粒子、金属接触がやや厳しい場合に発生するシビア粒子、繰返し応力を受けて発生する疲労摩耗粒子が比較的多く観察されています。切削粒子、シビア粒子は、摩擦面が将来的に異常摩耗へ進展する可能性を示唆しているため、傾向監視が有用と思われます。詳細は、別紙傾向監視が必要な摩耗粒子をご覧ください。今後、ギヤ歯面および軸受軌道面の摩耗進行が懸念されるため、以下の対策を推奨します。定期的な分析今後の切削摩耗、凝着摩耗、疲労摩耗の推移を監視するため、定期的な分析実施を推奨します。
報告№107-4545 報告№108-0135 | 分析№107-02185 分析№108-00851 | 108-00851 | トライボ診断の結果、全てのデータが良好であることから、この油は継続使用可能と判断します。は良好と判断します。粘度は良好。粘度は.mm/sと新油値mm/sに比較して、粘度変化率は-％で、当社推奨の管理限界値である±％以内にあり、良好と判断します。粘度はmm/sでした。粘度はmm/sでした。粘度指数はでした。粘度指数はでした。水分は良好。水分はppmと当社推奨の管理限界値の以下であり、良好と判断します。全酸価は良好。全酸価は.mgKOH/gと新油値.mgKOH/g以内であり、良好と判断します。
報告№109-09136 報告№113-00104 | 分析№109-001160 分析№113-000404 | 113-000404 | 濾過前の試料油を分析した結果、前回に比較してD-SOAPでメタルの主成分である錫が.からに増加していました。メタルの摩耗D-SOAPでメタルの主成分である錫が増加傾向を示していたことから、軸受メタルの摩耗が進行していると推定されます。今後、さらに摩耗が進行することが懸念されます。これらの障害発生に対する弊害を勘案の上、ヶ月後に再分析を実施し、摩耗の進行状況を確認することを推奨します。
報告№106-0227 報告№107-0036 | 分析№106-01279 分析№107-00154 | 107-00154 | 濾過前の試料油を分析した結果、粘度がmm/sと新油のmm/sに比較して、粘度変化率は+％で、やや不良領域にありました。現在、ISOVGからISOVGに移行しているため異常ではなく、本試料油は継続使用可能と判断します。
報告№109-09136 報告№113-00463 | 分析№109-001160 分析№113-001904 | 113-001904 | 潤滑油および減速機は継続使用可能な状態にあると判断します。但し、将来的な摩耗進行の有無を確認するためにも傾向監視を継続することが有効です。また、SOAP-Tで新油と一致しないデータが確認されました。異種油の混入および油名の確認分析データから新油と一致しないデータが確認されたことから、異種油の混入または油名が違っている可能性があります。油は設備の条件にあった適正な性能のものを使用することが重要であるため、異種油の混入の有無、油名を再確認することを推奨します。定期的な分析前回観察された切削粒子は今回比較的少なかったものの、今後懸念される凝着摩耗の進行を監視するため、定期的に分析を実施することを推奨します。診断結果は良好と判断します。粘度前回に比較して今回の粘度は、.mm/sからmm/sに低下していました。新油値.mm/sに比較して、粘度変化率は-.％で、当社推奨の管理限界値である±％以内であり、良好と判断します。水分前回に比較して今回の水分は、.ppmから.ppmに減少し、当社推奨の管理限界値の以下であり、良好と判断します。酸価・IR酸価劣化の進行度は、酸価およびIRの結果から総合的に判断します。前回に比較して今回の酸価は、.mgKOH/gから変化はなく、当社推奨の管理限界値の.mgKOH/g以下であり、IRの結果で油劣化の兆候を示すカルボン酸の吸収が確認されていないことから、良好と判断します。は良好と判断します。計数汚染度前回に比較して今回の計数汚染度は、NAS級から等級に変化はなく、当社推奨の管理限界値NAS級以下であり、良好と判断します。重量汚染度前回に比較して今回の重量汚染度は、.mg/mlから.mg/mlと同程度で、当社推奨の管理限界値mg/ml以下であり、良好と判断します。光学顕微鏡写真重量汚染度で濾過したフィルタ表面上の夾雑物を光学顕微鏡で観察した結果、金属片、鉄錆、砂等が観察されました。総合的に判断した結果、は許容範囲内にあり、機器は継続使用可能と判定しますが、摺動部の摩耗が認められたため、定期的に潤滑油分析を実施し、摩耗推移を監視することが有用と考えます。フェログラフィー【異常摩耗指数：Is値】Is値は異常摩耗の早期発見パラメータのつで、摩耗程度を定量化するために用います。今回のIs値はの乗と、低い値でした。但し、前回に比較してIs値の上昇が確認されたことから、Is値の上昇傾向および限界値到達予測を表に示しました。Is値が限界値に達するのは年月と推定されました。フェログラフィー【定性分析：摩耗粒子の形態観察】観察された代表的な粒子は、以下の通りでした。シビア粒子・潤滑状態がやや厳しい凝着摩耗により発生。金属潤滑部が局部的に油膜切れを起していると考えられます。観察された摩耗粒子の中でもシビア粒子は、摩擦面が将来的に異常摩耗へ進展する可能性を示唆しているため、傾向監視が必要と思われます。詳細は、別紙傾向監視が必要な摩耗粒子をご覧ください。Iカップリング発光分光分析【SOAP-T】検出された金属元素と、想定される発生箇所は、以下の通りです。鉄、銅、錫・ギヤ、軸受等リン、亜鉛、カルシウム、ナトリウム・外部混入異物SOAP-Tの結果、前回同様にリン、亜鉛が高い値で検出されました。リンと亜鉛は、添加剤成分として添加されていることがありますが、使用油である新日石タービンは、無添加油であることから、添加剤は含まれていません。このことから、添加剤の投与、異種油の混入、油名の誤り等が考えられます。バックラッシ検出された鉄濃度を基にバックラッシ増加量の計算を行いました。ご提供いただいた減速機に関する情報から遊星歯車機構であることが分かりました。遊星歯車は、太陽歯車、内歯車、そして遊星歯車から構成されています。遊星歯車の個数は個ですので、遊星歯車と内歯車、遊星歯車と太陽歯車の接触点は合計で箇所となります。今回は、歯幅が不明でしたので歯幅をmmと仮定し、この部分のバックラッシを求めました。その結果、今回までの累計鉄濃度が、ギヤ歯面から、平均的に摩耗して発生していたと仮定した場合、バックラッシの増加量は以下の通りと推定されます。表バックラッシ増加量接触箇所 バックラッシ増加量上限値[μm] バックラッシ増加量[μm] 内歯車-遊星歯車 約. 遊星歯車-太陽歯車 . 約. バックラッシの初期値が不明であるため、増加量の上限値を適正なバックラッシの最大値と最小値の差としました。今回の推定されたバックラッシ増加量は上限値に比較して十分に小さい値であり、良好であると推定できます。
報告№109-09136 報告№113-00042 | 分析№109-001160 分析№113-000127 | 113-000127 | 潤滑油は継続使用可能な状態にあると判断します。分析結果粘度粘度は.mm/sと新油値.mm/sに比較して、粘度変化率は-.％で、当社推奨の管理限界値である±％以内にあり、良好と判断します。泡立ち試験泡立ち試験は-と新油値-に比較して大きな変化はなく、良好と判断します。水分は.ppmと当社推奨の管理限界値の以下であり、良好と判断します。酸価は.mgKOH/gと新油値.mgKOH/gに比較して高いものの、IRの結果で油劣化の兆候を示すカルボン酸の吸収が確認されていないことから、良好と判断します。
報告№104-6070 | 分析№104-01938 | 104-01938 | 回目の初期試験を実施した結果、軸受摺動面では厳しい金属接触が発生しています。前回と同じく計数汚染度がNAS級と変化はないものの、～μm、～μmの各レンジが上昇傾向を示しており、今後、更に摩耗が進行することが懸念されるため、計画通りヶ月後に再度分析を実施し、汚染状況及び摩耗の進行状況を確認されることを推奨します。これらのことは、前回に比較して、計数汚染度は等級に変化はないものの、～μm、～μmの各レンジが増加傾向を示していたこと異常摩耗の早期発見パラメータであるフェログラフィーのIs値が、のマイナス乗から乗に桁上昇したこと摩耗粒子形態観察の結果、前回同様に金属接触が厳しい場合に発生するシビア粒子がやや多く観察されたこと以上のことから判断しました。
報告№109-09136 報告№113-00509 | 分析№109-001160 分析№113-002125 | 113-002125 | 対象設備は継続使用可能と判断します。但し、メタル主成分の錫が微量ですが検出されたことから、以下の対策を推奨します。対策定期的な分析今後懸念される摩耗の進行を監視するため、定期的に分析を実施することを推奨します。前回に比較して、異常摩耗の早期発見のパラメータであるIs値は-レベルから変化はないものの、摺動部の摩耗が認められたため、定期的に潤滑油分析を実施し、摩耗推移を監視することが有用と考えます。また、フェログラフィーで摩耗粒子を含んだ反応生成物が観察されましたが、微小サイズであり、継続使用に問題はないと判断します。メタルの摩耗程度SOAP-Tの結果、メインメタルやクランクピンメタルの主成分である錫が検出されました。前回の分析後から今回分析までの補給油量が不明であることから、前回までの累積錫濃度に今回の錫濃度を積算し、メタルのあたり面がどの程度摩耗したかを求めたところ、平均的な摩耗深さは.μmとなりました。一般的にホワイトメタルのオーバーレイ厚さは、薄くてもμm程度となっていますが、計算によって求めた摩耗深さはオーバーレイ厚さの約%となっており、今後の摩耗推移の監視が必要と考えられます。クロムの摩耗体積SOAP-Tの結果、カム・カムロールの主成分であるクロムが検出されました。極微量であることから継続使用に問題はありませんが、カム・カムロールの摩耗が若干発生していると推定されるため、今後の摩耗推移の監視が有用です。粒度分布は.～.μmの範囲にあり、中心粒径は.μmでした。μm以下の粒子が多いことから、燃焼時に発生したすすが主体であると推定されます。
報告№109-09094 報告№111-00372 | 分析№109-000870 分析№111-001696 | 111-001696 | は良好と判断します。尚、RBOTがminと新油値のminに比較してmin減少していました。このまま継続使用した場合、この減少傾向から限界値に到達するのは、別紙図RBOTの減少傾向に示すように年月と推定されました。残りの継続使用期間は、約年であると予測されます。潤滑油は継続使用可能な状態にあると判断します。≪状態監視とパラメータ≫分析の目的および各分析のパラメータは以下の通りです。特性低下目的：油の分析結果から、や劣化傾向ならびに添加剤の消耗程度、残存寿命などを確認する。粘度JISK全酸価JISK赤外線吸収スペクトルJISK酸化安定度試験JISK汚染目的：油の分析結果から、砂塵あるいは水・異種油などによるや、異物混入の有無を確認する。水分JISK計数汚染度JISB重量汚染度JISB光学顕微鏡観察摩耗目的：油中の摩耗粒子を分析する事により、回転・摺動部の潤滑状態、摩耗劣化の程度、余寿命などを解析する。摩耗診断電子顕微鏡観察JISKX線マイクロアナリシス油中金属濃度JISK≪分析結果≫特性低下粘度：良好粘度値mm/sの新油値mm/sに対する変化率は+.％であり、当社推奨の管理限界値±％以内に留まっています。全酸価：良好全酸価.mgKOH/gは新油値の.mgKOH/g以内にあることから問題は無いと判断します。赤外線吸収スペクトル：良好酸化安定度試験：良好酸化安定度試験の結果、数値minは当社推奨の管理限界値min以上に留まっており、現時点での使用は可能と判断します。汚染水分：良好水分値.ppmは当社推奨の管理限界値以内に留まっています。計数汚染度：今回は実施していません。重量汚染度：今回は実施していません。光学顕微鏡観察：今回は実施していません。摩耗摩耗診断電子顕微鏡観察・X線マイクロアナリシス：今回は実施していません。油中金属濃度：今回は実施していません。
報告№109-09256 報告№109-09256 | 分析№109-001941 分析№109-001941 | 109-001941 | 潤滑油および本軸受は継続使用可能と判断します。油槽内を十分に清掃されると共に、運転再開後ヶ月以内に再分析を実施し、摩耗の進行状況を確認されることを推奨します。銅を使用した箇所がないかを確認されることを併せて推奨します。
報告№104-6050 | 分析№104-00950 | 104-00950 | 分析の結果、計数汚染度が前回に比較してNAS級からNAS級にランク上昇していることがわかりました。粒子分布を詳細に見ると、汚染粒子はμm以上の大型の粒子が多く、光学顕微鏡写真から金属片・砂などであることが判りました。金属片・砂などの異物が見られたのは、採油時にドレンバルブから.L排油をしたものの配管内の汚染物が除去しきれず残っていた可能性と、実際に油中に存在している可能性が考えられます。排油不足が原因で検出された場合は、現状の潤滑に大きな影響を与えることはないと思われますが、仮に、これらの異物が油中に分散していた場合、この異物が摺動面に噛み込み軸受の摩耗が進行することが懸念されます。一方、フェログラフィーの結果、異常摩耗の早期発見パラメータであるIs値が、.と良好の範囲にあるものの、摩耗粒子形態観察で、摩擦熱が高い場合に発生する球状粒子が多く観察されました。球状粒子は、異常の兆候を示す形態のパラメータで、この摩耗粒子が発生する場合、潤滑状態に注意が必要です。球状粒子の発生原因は、一般に、溶接工事、溶接作業などによる溶接スパッタの混入、電食による発生、厳しい金属接触による摩耗、が考えられます。発生原因が、の溶接スパッタの混入であれば、今後増加しないと思われますが、が考えられる場合は、原因を取り除かなければ球状粒子は増加すると考えられます。汚染による影響と球状粒子の増加を確認するため、～ヶ月以内に再分析を実施されることを推奨します。尚、念のため、主機の起動時、停止時の温度チャートから軸受温度が微妙に変化しているか、いないかの確認をされるよう推奨します。
報告№109-09094 報告№109-09094 | 分析№109-000907 分析№109-000907 | 109-000907 | 分析の結果、全てのデータが良好であることから、この油は継続使用可能と判断します。酸化安定度は、当社推奨の管理限界値内にありますが、本試料は年月日に油の入れ替えがされており、その際使用油は全量新油になったものと思われます。前回入れ替えた時期の年月日から今回までのRBOTの減少率をもとに、管理限界値に到達する時期を計算したところ、限界値到達日数は日後の年月日となり、次回定検前に更油が必要となることがわかりました。限界値に到達する前に更油を検討してください。特性低下全ての項目が良好の範囲にあるものの、RBOTの低下傾向から、次回定検前に更油が必要となる可能性がありますので、更油時期をご検討下さい。粘度は良好と判断します。粘度はmm/sと新油値mm/sに比較して、粘度変化率は+％で、当社推奨の管理限界値である±％以内にあり、良好と判断します。全酸価は良好と判断します。全酸価は.mgKOH/gと新油値.mgKOH/gに比較して高い値であるものの、有機物・有機化合物の結果、油劣化の兆候を示すカルボン酸の吸収が確認されていないことから、良好と判断します。有機物・有機化合物の結果、良好と判断します。有機物・有機化合物の結果、油劣化の兆候を示すカルボン酸の吸収が確認されていないことから、良好と判断します。酸化安定度の結果、現在のところ使用可能な範囲ありますが、RBOTの低下傾向から、次回定検前に更油が必要となりますので、更油の時期をご検討ください。酸化安定度はminと当社推奨の管理限界値のmin以上であり、良好と判断します。汚染は良好と判断します。水分は良好と判断します。水分はppmと当社推奨の管理限界値の以下であり、良好と判断します。
報告№109-09136 報告№112-00358 | 分析№109-001160 分析№112-001396 | 112-001396 | 潤滑油および対象設備は継続使用可能な状態にあると判断します。はフェログラフィーおよびSOAP／D-SOAPの結果から総合的に判断した結果、正常な状態にあると考えられます。フェログラフィー【定量分析：Is値】Is値は異常摩耗の早期発見パラメータのつで、摩耗粒子を定量化するために用います。今回のIs値はのマイナス乗と低い値でした。フェログラフィー【定性分析：摩耗粒子および摩耗形態観察】分析結果から比較的多く観察された粒子は、以下の通りでした。正常な摩耗粒子・潤滑状態が正常なマイルド摩耗により発生。Iカップリング発光分光分析【SOAP／D-SOAP】検出された金属元素から発生箇所を推定すると、以下の通りでした。リン・添加剤カルシウム、ナトリウム・外部混入異物計数汚染度、重量汚染度は共に良好でした。粘度、水分、全酸価、IR、RBOTの各データは良好でした。尚、RBOTは、新油値に比較して大きな値であり減少傾向は確認されませんでした。このことから、酸化防止剤の消耗は確認されず、この油は継続使用可能な状態にあると判断できました。
報告№109-09166 報告№109-09166 | 分析№109-001361 分析№109-001361 | 109-001361 | 分析の結果、前回に比較してD－SOAPの鉄濃度が増加していました。観察された摩耗粒子には、異物の噛み込みなどで発生する切削粒子、フレッティングにより発生する赤錆がやや多く観察されました。発生している摩耗形態は切削摩耗とフレッティングでした。異常摩耗の早期発見パラメータであるフェログラフィーのIs値が前回ののマイナス乗から今回の乗に桁上昇したことから、潤滑状態はやや厳しくなりつつあることが分かりました。やや厳しい潤滑状態となったのは、異物の混入と微振動が複合して発生しているためと思われますが、摩耗形態の中で特に切削摩耗は、異物が混入していない状態に比較して摩耗進行速度が速く注意が必要です。切削摩耗は、ギヤ歯面で発生した場合も注意が必要ですが、転がり軸受で発生しても注意が必要です。一般に、減速機は転がり軸受が使用されていることが多く、この転がり軸受で切削摩耗が発生した場合、摩耗痕が起点となって軸受の寿命となるフレーキングに進展し寿命が分の程度に低下することも知られています。一方、フレッティング粒子も観察されましたが、このフレッティングは以下の箇所のいずれかで発生していると考えられました。軸と内輪内面軸受箱と外輪外面軌道輪と転動体フレッティング粒子は、サイズは小さいものの転がり軸受の軸受軌道面に噛み込み、その圧痕が起点となって軸受寿命の指標となるフレーキングへ進展することが懸念されます。定期的に分析を実施し、摩耗の進行状況を確認されることを推奨します。次回分析の時期を理論的に求めたところ、最短で約時間となりました。この時間は、油中汚染物が均一になるために必要とする時間であり、この時間を経過すれば、再分析の結果から状態の傾向を確認することが可能となりますので、これを参考に次回分析時期を検討されることを推奨します。尚、トライボ診断では、バックラッシの増加量を分析結果から計算できますので、構造が確認できる図面、ギヤの形式、歯形、モジュール、歯数、回転数、増速比、歯幅をお知らせ下さい。計算結果をご報告いたします。は良好と判断します。計数汚染度は良好と判断します。計数汚染度はNAS級と当社推奨の管理限界値のNAS級以内にあり、良好と判断します。重量汚染度は.mg/mlとなっています。重量汚染度は.mg/mlとなっています。機器の潤滑状態フェログラフィーの結果、異物の噛み込みなどで発生する切削粒子、フレッティングにより発生する赤錆が多く観察されています。SOAPの結果は良好です。SOAPの結果、油の添加剤成分であるリンが検出されています。摩耗により発生する鉄が検出されていないことから、良好と判断します。D－SOAPの結果、鉄が検出されています。D－SOAPの結果、摩耗により発生する鉄が検出されています。フェログラフィーの結果、異物の噛み込みなどで発生する切削粒子、フレッティングにより発生する赤錆がやや多く観察されています。フェログラフィーの結果、異常摩耗の早期発見パラメータであるIs値がの乗とやや高く、摩耗粒子の形態観察の結果、異物の噛み込みなどで発生する切削粒子、フレッティングにより発生する赤錆がやや多く観察されています。
報告№106-0453 報告№106-0453 | 分析№106-02585 分析№106-02585 | 106-02585 | 分析の結果、全てのデータが良好であることから、この油は継続使用可能であり、潤滑状態も正常と判断します。は良好と判断します。粘度は良好と判断します。粘度は、mm/sと新油値mm/sに比較して粘度変化率は+％で、当社推奨の管理限界値である±％以内にあり良好と判断します。水分は良好と判断します。水分は、ppmと当社推奨の管理限界値の以下であり、良好と判断します。全酸価は良好と判断します。全酸価は.mgKOH/gと新油値.mgKOH/g以内であり、良好と判断します。IRの結果、良好と判断します。IRの結果、油劣化の兆候を示すカルボン酸の吸収が確認されていないことから、良好と判断します。RBOTの結果、良好と判断します。RBOTはminと当社推奨の管理限界値のmin以上であり、良好と判断します。は良好と判断します。計数汚染度は良好と判断します。計数汚染度はNAS級と当社推奨の管理限界値のNAS級以内であり、良好と判断します。重量汚染度は良好と判断します。重量汚染度は.mg/mlと当社推奨の管理限界値のmg/ml以内であり、良好と判断します。機器の潤滑状態機器の潤滑状態は正常と判断します。SOAPの結果、軸受の摩耗を示す錫が検出されました。SOAPの結果、鉄、軸受の摩耗を示す錫が共にppm、油の添加剤成分であるバリウムがppm検出されました。D－SOAPの結果、軸受の摩耗を示す錫が検出されました。D－SOAPの結果、鉄、銅が共に、軸受の摩耗を示す錫が、油の添加剤成分であるバリウム、外部から混入したと思われるアルミニウム、カルシウムが共に、ナトリウムが検出されました。フェログラフィーの結果は良好です。異常摩耗の早期発見パラメータであるフェログラフィーのIs値が.と良好の範囲にあり、潤滑状態は良好と判断します。
報告№105-0289 | 分析№105-01833 | 105-01833 | 濾過前の試料油を分析した結果、計数汚染度が前回NAS級から、今回NAS級に約年でランク上昇しました。粘度が.mm/sと新油のmm/sに比較して、粘度変化率は+％で、やや不良領域にありました。）汚染度の上昇摩耗粒子形態観察及びフィルタ写真の結果、鉄錆、砂等が観察されているため、汚染度が上昇した要因は、外部から混入したと思われる異物によるものと考えられます。但し、潤滑異常の早期発見パラメータである摩耗過酷度を示すIs値がと非常に良好の範囲にあることから、潤滑状態は良好な状態にあると判断します。）粘度の上昇現在、ISOVGからISOVGに移行しているため異常ではなく、本試料油は継続使用可能と判断します。
報告№109-09249 報告№111-00162 | 分析№109-001747 分析№111-000847 | 111-000847 | 本試料油は、汚染度の改善により潤滑油および軸受の継続使用は可能と判断します。汚染度物重量が当社推奨の管理限界値を超えていることから、以下の対策を推奨します。油中の汚染度が高く、観察された異物等が軸受軌道面に噛み込み摩耗が進行することが懸念されるため、濾過を推奨します。フェログラフィー異常摩耗の早期発見パラメータとして摩耗粒子を定量化して評価するフェログラフィーのIs値は、潤滑状態がやや厳しいの乗でした。摩耗粒子の形態で比較的多く観察された粒子は、潤滑状態が正常な場合に発生する摩耗粒子、異物の噛み込みにより発生する切削粒子、金属潤滑部が局部的に油膜切れを起して発生するシビア粒子、外部から混入したと思われる鉄錆等でした。これらの摩耗粒子が観察された場合、潤滑部で発生している摩耗形態は、正常なマイルド摩耗、異物による切削摩耗と潤滑状態がやや厳しい凝着摩耗であることが分かります。特に、切削摩耗は摩耗形態の中でも摩耗進行速度が速く、転がり軸受でこの摩耗形態が発生した場合には寿命が分の程度に低下することも知られています。切削摩耗により生じた軌道面の損傷が起点となって転がり軸受の寿命となるフレーキングに進展することが懸念されます。Iカップリング発光分光分析供試のタービン油を分析した結果、検出された金属は油中金属元素の結果表に示すように、鉄、鉛、銅、錫、亜鉛、カルシウム、ケイ素、ナトリウムでした。これら検出された金属元素から発生箇所を推定すると、鉄、鉛、銅、錫・軸受等亜鉛、カルシウム、ケイ素、ナトリウム・外部混入異物であると思われます。このうち、機械部品が摩耗したと思われる元素はのグループです。汚染度物重量は当社推奨の管理限界値を超えていました。フィルタ表面の異物観察で表面が茶褐色で金属片、鉄錆、砂等が観察されたことから、汚染度が高い要因は、摩耗とスラッジ、そして外部混入異物の影響と思われます。粘度、全酸価、酸化安定度、有機物・有機化合物の各データは良好でした。分析結果特性低下特性低下に係るパラメータの分析結果は良好と判断します。粘度粘度はmm/sと新油値mm/sに対する粘度変化率は-％で、当社推奨の管理限界値である±％以内にあり、良好と判断します。全酸価添加タービン油の全酸価は、油メーカによって初期値が違うため統一した管理基準を設定するのが困難であることから、当社では管理限界値を設定しておらず、新油分析値との比較及び他の分析項目の結果より全酸価の状態判断を行います。その結果、全酸価は.mgKOH/gと新油値.mgKOH/gに比較して若干高くなっていますが、IRチャートに示すように劣化の兆候として現れるカルボン酸などの有機物・有機化合物の発生が確認されていないことから、良好と判断します。酸化安定度酸化安定度はminであり、当社推奨の管理限界値のmin以上であることから良好と判断します。有機物・有機化合物有機物・有機化合物は、IRチャートによる新油分析値との比較の結果、cm-付近に劣化の兆候を示すカルボン酸の吸収が確認されていないことから、良好と判断します。色相はL.であり、新油値のL.に比較して変化はないことから、良好と判断します。汚染に係るパラメータの分析結果は、汚染度物重量が当社推奨の管理限界値を超えていました。水分はppmであり、当社推奨の管理限界値の以下であることから良好と判断します。汚染粒子数はNAS級であり、当社推奨の管理限界値のNAS級以内であることから良好と判断します。汚染度物重量はmg/mlであり、当社推奨の管理限界値のmg/mlを超えていました。摩耗フェログラフィーによる摩耗粒子の観察の結果、潤滑状態が正常な場合に発生する摩耗粒子、異物の噛み込みにより発生する切削粒子、金属潤滑部が局部的に油膜切れを起して発生するシビア粒子、外部から混入したと思われる鉄錆等が比較的多く観察されました。異常摩耗の早期発見パラメータであるフェログラフィーのIs値がの乗とやや高く、摩耗粒子の形態観察の結果、潤滑状態が正常な場合に発生する摩耗粒子、異物の噛み込みにより発生する切削粒子、金属潤滑部が局部的に油膜切れを起して発生するシビア粒子、外部から混入したと思われる鉄錆等が比較的多く観察されました。金属濃度SOAP法により金属濃度を測定した結果、潤滑箇所で発生する金属接触によって検出される鉛がppm、銅がppm、外部から混入したと思われるケイ素ががppm検出されました。金属濃度酸溶解法により金属濃度を測定した結果、潤滑箇所で発生する金属接触によって検出される鉄が、鉛がppm、銅が、錫が、外部から混入したと思われる亜鉛、カルシウム、ナトリウムが検出されました。
報告№109-09447 報告№113-00405 | 分析№109-002790 分析№113-001606 | 113-001606 | 分析の結果、、汚染状態は共に良好な範囲にあることから、潤滑油は継続使用可能な状態にあると判断します。軸受は継続使用可能な状態にあると判断します。分析結果粘度、酸価は、前回同様に良好でした。水分、計数汚染度は、前回同様に良好でした。は、フェログラフィーの結果から総合的に判断した結果、正常な状態にあると考えられます。フェログラフィー【定量分析：Is値】Is値は異常摩耗の早期発見パラメータのつで、摩耗程度を定量化するために用います。Is値は前回に比較しての乗からマイナス乗に低下し、低い値でした。フェログラフィー【定性分析：摩耗粒子および摩耗形態観察】分析結果から観察された全ての粒子量は少でした。
報告№109-09136 報告№110-00054 | 分析№109-001160 分析№110-000195 | 110-000195 | は良好でした。但し、IRの結果で新油に比較して酸化防止剤のピークが小さくなり、RBOTがminと新油値のminに比較してmin減少していました。結論酸化劣化の進行は確認されなかったことから、潤滑油は継続使用可能な状態にあると判断しますが、以下の対策が必要です。RBOT値がminを切り、酸化防止剤が減少しています。本試料油の使用期間ヶ月であった場合、次回定検前に当社推奨の管理限界値に到達する可能性がありますので、その場合、更油が必要と判断します。
報告№108-8021 報告№108-8021 | 分析№108-03264 分析№108-03264 | 108-03264 | 分析の結果、汚染粒子数が当社推奨の管理限界値に到達し、汚染物重量が当社推奨の管理限界値を超えていることがわかりました。異常摩耗の早期発見パラメータであるフェログラフィーのIs値がの乗とやや高く、摩耗粒子の形態観察でμm未満の鉄系摩耗粒子が多く観察され、金属濃度で亜鉛がやや多く検出されたことから、汚染度が高い要因は、シリンダ摺動面の摩耗および亜鉛を使用した箇所の摩耗によるものと考えられます。一方、潤滑油の基本性状である粘度は、新油値mm/sに比較して.mm/sと変化率が-％になっていることがわかりました。この変化率は、当社推奨の管理限界値である±％を超えています。粘度が低下した要因は、異種油の混入、または、潤滑油の分子がせん断作用を受け粘度が低下したことなどが考えられます。粘度は、潤滑油に求められる最も基本的な特性であり、この基本特性が低下した場合、油膜が保持されにくくなり、シリンダ摺動面で摩耗が進行したり、或いは、バルブ類の動作障害やフィルタおよびストレーナ等の目詰まり等に影響が波及することも懸念されるため、濾過および更油を推奨します。尚、濾過および更油実施後でも摩耗が進行する場合がありますので、運転再開後に再度分析を実施し、摩耗の進行状況を確認が必要と判断します。特性低下粘度は当社推奨の管理限界値を超えています。粘度は当社推奨の管理限界値を超えています。粘度は.mm/sと新油値mm/sに比較して、粘度変化率は-％で、当社推奨の管理限界値である±％を超えています。全酸価は良好と判断します。全酸価は.mgKOH/gと新油値.mgKOH/gに比較して高い値であるものの、有機物・有機化合物の結果で油劣化の兆候を示すカルボン酸の吸収が確認されていないことから、良好と判断します。有機物・有機化合物の結果、良好と判断します。有機物・有機化合物の結果、油劣化の兆候を示すカルボン酸の吸収が確認されていないことから、良好と判断します。酸化安定度の結果、良好と判断します。酸化安定度はminと当社推奨の管理限界値のmin以上であり、良好と判断します。色相は良好と判断します。色相はLと新油値のL.に比較して大きな変化はないことから、良好と判断します。汚染粒子数は当社推奨の管理限界値に到達し、汚染度物重量は当社推奨の管理限界値を超えています。水分は良好と判断します。水分はppmと当社推奨の管理限界値の以下であり、良好と判断します。汚染粒子数は当社推奨の管理限界値に到達しています。汚染粒子数はNAS級と当社推奨の管理限界値のNAS級に到達しています。汚染物重量は当社推奨の管理限界値を超えています。汚染物重量はmg/mlと当社推奨の管理限界値のmg/mlを超えています。摩耗摩耗粒子の結果、μm未満の鉄系摩耗粒子が多く観察されています。摩耗粒子の結果、μm未満の鉄系摩耗粒子が多く観察されています。異常摩耗の早期発見パラメータであるフェログラフィーのIs値がの乗とやや高いものの、摩耗粒子の形態観察の結果、μm未満の鉄系摩耗粒子が多く観察されています。金属濃度SOAPの結果、鉄が検出されています。金属濃度SOAPの結果、鉄、外部から混入したと思われる亜鉛が検出されています。金属濃度酸溶解法の結果、鉄が検出されています。金属濃度酸溶解法の結果、鉄、鉛、外部から混入したと思われる亜鉛、バリウム、カルシウム、ナトリウムが検出されています。
報告№108-0387 報告№108-0379 | 分析№108-02609 分析№108-02516 | 108-02516 | 、汚染度、軸受の潤滑状態を確認する。本試料油は、採油できた量が少なかったため、重量汚染度は参考値としてお考え下さい。軸受の潤滑状態分析の結果で観察された摩耗粒子の形態は、異物の噛み込みなどで発生する切削粒子と、金属接触が厳しい場合に発生する凝着摩耗でした。転がり軸受の潤滑油でこれらの摩耗形態が確認された場合、μmに満たない油膜に外部から混入した異物が関与して摩耗が発生していると思われます。汚染度が級とやや高くなり、また、異常摩耗の早期発見パラメータであるフェログラフィーのIs値が若干高いの乗となっているのは、この異物の関与によるものと思われます。摩耗粒子から判断する摩耗形態は、切削摩耗と凝着摩耗の混在ですが、中でも切削摩耗が観察された場合は、異物が混入していない状態に比較して、寿命が分の程度に低下することが知られていますので、今後の継続使用に際しては摩耗の進行に注意が必要です。以上のことから、現時点で本軸受は継続使用可能と判断できますが、今後の摩耗状況によっては転がり軸受の寿命の指標となるフレーキングに進展することが懸念されます。対策として、油槽内を十分に清掃されると共に、運転再開後ヶ月以内に再分析を実施し、摩耗の進行状況を確認されることを推奨します。一方、を示す粘度、水分、全酸価、IR、RBOTの各データは良好の範囲にあることから、この油は継続使用可能と判断します。
|  | 113-002501 | フェログラフィーで観察された代表的な摩耗粒子は以下の通りです。正常な摩耗粒子・潤滑状態が正常なマイルド摩耗により発生。
報告№109-09136 報告№114-00042 | 分析№109-001160 分析№114-000104 | 114-000104 | 潤滑油および対象設備は継続使用可能と判断します。但し、摩耗粒子の形態観察で約μmサイズの銅合金が観察されていることから、サーボシリンダのブッシュで摩耗が発生していると推定されます。今後の摩耗進行に注意が必要です。異常摩耗の早期発見のパラメータであるIs値は、前回のレベルから-レベルに低下し、正常です。フェログラフィーで観察された代表的な粒子は、以下の通りです。銅系シビア粒子・潤滑状態がやや厳しい凝着摩耗により発生。極微小領域で油膜切れが発生したことを示します。計数汚染度は、前回に比較してNAS級からNAS級にランク低下し、重量汚染度は.mg/mlから.mg/mlに減少し、共に良好です。．IRは、前回同様に良好です。尚、IRの結果でcm-付近に吸収ピークが確認されましたが、年月に投与されたTS-の影響であり、異常ではありません。
報告№106-4578 報告№106-4578 先般、トライボ診断を実施した○○１５号の報告でも診断したように、潤滑油の摩耗粒子は「インラインフィルター」に捕捉され、異常な摩耗状態が発生したとしても正常な潤滑状態にあると「誤認」してしまう可能性があります。 | 分析№106-02448 分析№106-02448 | 106-02448 | トライボ診断の結果、泡立ち試験を除く項目は良好でした。泡立ち試験の結果は、一般的には消泡性能が低くいと判断できる値の-とですが、新油値の-と同レベルにあったため、正常と判断できました。潤滑状態指数はのマイナス乗と濾過設備のない機器であれば良好な潤滑状態にあると判断できますが、摩耗粒子の形態観察の結果でギヤ歯面の疲労摩耗で発生したと推定されるμmサイズのやや大型の疲労摩耗粒子が観察されました。フィルタの捕捉の影響による誤認を避けるため、今後の診断に当たっては、これまでの採油箇所に加え、インラインフィルタやオフラインフィルタの捕捉物も分析し、その結果から潤滑状態を評価することを推奨します。尚、フィルタ捕捉物の分析を実施する際には、フィルタ流量、フィルタ使用時間、主機稼働時間などの追加情報が必要です。泡立ち試験の結果、消泡性能が低いと判断できる値であるものの、新油と同レベルにあった。粘度は良好。粘度はmm/sと新油値mm/sに比較して、粘度変化率は-.％で、当社推奨の管理限界値である±％以内にあり、良好と判断する。粘度は.mm/sでした。粘度は.mm/sでした。粘度指数はでした。粘度指数はでした。泡立ち試験は-でした。泡立ち試験は-と新油と同レベルにあり、消泡性能が新油と同レベルにあることが確認された。水分は良好。水分はppmと当社推奨の管理限界値の以下であり、良好と判断する。全酸価は良好。全酸価はmgKOH/gと新油値mgKOH/g以内であり、良好と判断する。機器の潤滑状態潤滑状態指数が.と良好の範囲にあるものの、摩耗粒子形態観察の結果、μmサイズのやや大型の摩耗粒子が観察された。μmサイズのやや大型の摩耗粒子が確認された。異常摩耗の早期発見パラメータである潤滑状態指数が.と良好の範囲にあるものの、摩耗粒子の形態観察の結果、μmサイズのやや大型の疲労摩耗粒子が観察された。
報告№109-09341 報告№109-09341 | 分析№109-002425・2426 分析№109-002425・2426 | 109-002425_2426 | 結論精密な濾過を推奨します。潤滑油を濾過する場合、弁体への異物噛み込みを予防するためにもμm以下のサイズでも濾過できるような精密な濾過機を使用して濾過を実施し、濾過後に清浄度を確認するとともに、予防保全を目的として年に～回程度は清浄度を確認することを推奨します。汚染粒子数は試料共にNAS級以上と汚染されています。汚染粒子数は逆止弁前・後共にNAS級以上と汚染されています。汚染物重量汚染度物重量は逆止弁前が.mg/ml、逆止弁後が.mg/mlでした。摩耗観察された摩耗粒子は、μm以下の鉄系摩耗粒子、異物の噛み込みなどで発生する切削粒子、金属接触が厳しい場合に発生するシビア粒子が比較的多く観察されました。摩耗粒子逆止弁前異常摩耗の早期発見パラメータであるフェログラフィーのIs値がの乗とやや高く、摩耗粒子の形態観察の結果、μm以下の鉄系摩耗粒子、異物の噛み込みなどで発生する切削粒子、金属接触が厳しい場合に発生するシビア粒子が比較的多く観察されました。逆止弁後異常摩耗の早期発見パラメータであるフェログラフィーのIs値がの乗とやや高く、摩耗粒子の形態観察の結果、μm以下の鉄系摩耗粒子、異物の噛み込みなどで発生する切削粒子が比較的多く観察されました。金属濃度SOAP逆止弁前金属濃度SOAPの結果、鉄、銅、油の添加剤成分であるリン、亜鉛、カルシウム、マグネシウム、外部から混入したと思われるアルミニウムが検出されました。逆止弁後金属濃度SOAPの結果、鉄、鉛、銅、錫、油の添加剤成分であるリン、亜鉛、カルシウム、マグネシウム、外部から混入したと思われるアルミニウムが検出されました。金属濃度酸溶解法逆止弁前金属濃度酸溶解法の結果、鉄、錫、油の添加剤成分であるリン、亜鉛、カルシウム、外部から混入したと思われるアルミニウム、ナトリウムが検出されました。逆止弁後金属濃度酸溶解法の結果、鉄、錫、油の添加剤成分であるリン、亜鉛、カルシウム、外部から混入したと思われるアルミニウム、ナトリウムが検出されました。
報告№109-09094 報告№109-09094 | 分析№109-000899 分析№109-000899 | 109-000899 | 分析の結果、全てのデータが良好であることから、この油は継続使用可能と判断します。特性低下全ての項目が良好の範囲にあったことから、特性低下は認められず良好と判断します。粘度は良好と判断します。粘度はmm/sと新油値mm/sに比較して、粘度変化率は+.％で、当社推奨の管理限界値である±％以内にあり、良好と判断します。全酸価は良好と判断します。全酸価は.mgKOH/gと新油値.mgKOH/gに変化はなく、良好と判断します。有機物・有機化合物の結果、良好と判断します。有機物・有機化合物の結果、油劣化の兆候を示すカルボン酸の吸収が確認されていないことから、良好と判断します。酸化安定度の結果、良好と判断します。酸化安定度はminと当社推奨の管理限界値のmin以上であり、良好と判断します。汚染は良好と判断します。水分は良好と判断します。水分は.ppmと当社推奨の管理限界値の以下であり、良好と判断します。
報告№104-6025 | 分析№104-00385 | 104-00385 | 濾過前の試料油を分析した結果、異常摩耗の早期発見パラメータであるフェログラフィーのIs値は、と良好の範囲にあるものの、摩耗粒子形態観察で、金属接触が厳しい場合に発生するシビア粒子が多く観察された。μmサイズの異常と判断するシビア粒子は、視野に個と観察された粒子は少ないものの、今後、この粒子が軸受摺動面に噛み込み摩耗が進行する場合が考えられた。これらの障害発生に対する弊害を勘案の上、予防処置として～ヶ月後に再度分析を実施し、汚染状況及び摩耗の進行状況を確認されることを推奨します。尚、RBOTが前回に比較し、min上昇したのは、新油の補充等の影響が考えられます。今後は、今回のRBOT値によりデータ管理を行います。
報告№108-0227 報告№110-00453 | 分析№108-01664 分析№110-002049 | 110-002049 | 前回同様に摩耗粒子の観察結果で、フレッティングにより発生する赤錆が比較的多く観察されました。異常摩耗の早期発見パラメータとして摩耗粒子を定量化して評価するフェログラフィーのIs値は、前回同様に潤滑状態がやや厳しいの乗となっていました。摩耗粒子の観察結果から、潤滑部では微振動によるフレッティング摩耗が発生していることが分かりました。また、前回に比較してSOAP／D－SOAPの鉄濃度が増加傾向にあることから、フレッティング摩耗が進行していると思われます。フレッティングは、軸と内輪内面軸受箱と外輪外面軌道輪と転動体ギヤ歯面の箇所で発生する可能性があります。フレッティング粒子は酸化して硬いため、軸受軌道面やギヤ歯面に噛み込んだ場合はその傷が疲労剥離の起点となり、疲労摩耗へと進展することが想定されます。なお、SOAPの結果で油の添加剤分であるリンが.採油のppmから今回はppmと低下していますが、このリンは極圧添加剤の成分と思われます。今後、極圧性能の低下が懸念されるため、注意が必要です。汚染度前回に比較して計数汚染度はNAS級からNAS級にランク増加しているものの、当社推奨の管理限界値内にあり、良好でした。対象設備は継続使用可能な状態にあるものの、極圧添加剤の消耗の影響による摩耗の進行が懸念されるため、以下の対策が必要です。定期的な分析今後、極圧添加剤の消耗および摩耗の進行を監視するため、定期的に分析を実施し、摩耗の進行状況を確認されることを推奨します。次回分析の時期を理論的に求めたところ、最短で約時間となります。この時間は、油中汚染物が均一になるために必要とする時間であり、この時間を経過すれば、再分析の結果から状態の傾向を確認することが可能となりますので、これを参考に次回分析時期を検討されることを提案します。バックラッシによる評価トライボ診断では、バックラッシの増加量を分析結果から計算できますので、構造が確認できる図面、ギヤの形式、歯形、モジュール、歯数、増速比、歯幅をお知らせ下さい。計算結果をご報告いたします。は良好と判断します。計数汚染度計数汚染度はNAS級と当社推奨の管理限界値のNAS級以内にあり、良好と判断します。重量汚染度は.mg/mlでした。機器の潤滑状態フェログラフィーの結果、異物の噛み込みなどで発生する切削粒子、フレッティングにより発生する赤錆が比較的多く観察されました。SOAPSOAPの結果、摩耗により発生する鉄、油の添加剤成分であるリンが検出されました。なお、リンは.採油のppmから低下傾向を示しており注意が必要です。D－SOAPD－SOAPの結果、摩耗により発生する鉄が検出されました。フェログラフィーフェログラフィーの結果、異常摩耗の早期発見パラメータであるIs値がの乗とやや高く、摩耗粒子の形態観察の結果、異物の噛み込みなどで発生する切削粒子、フレッティングにより発生する赤錆がやや多く観察されました。
報告№105-6050 報告№105-6051 | 分析№105-01529 分析№105-01628 | 105-01628 | 精点Aを実施した結果、全てのデータが良好であることから、この油は継続使用可能と判断します。尚、主機停止中にマンホールから採油を実施しているため、油循環中の採油に比較して油中粒子が沈降して低濃度になっている部分を採油していると考えられます。したがって、油が循環している状態で採油を実施した場合に比較して、分析データが低くなり、異常な状態を見落としてしまう可能性がありますので、今後の採油は、停止直後、或いは、油循環中に採油を実施されることを推奨します。［マンホールより採油機にて採取。
報告№107-6588 報告№107-4553 | 分析№107-02904 分析№107-02748 | 107-02748 | トライボ診断の結果、潤滑油の基本特性、摩耗、汚染について以下のことが分りました。基本特性油の基本特性としての粘度、全酸価、全塩基価は新油データを基準として評価しますが、今回は油名が不明であったため、比較評価は出来ませんでした。正確な評価には、新油値、或いは新油の提供が必要です。IRの結果、油劣化の兆候を示すカルボン酸と思われる吸収が確認されたことから、油が劣化している可能性が考えられました。摩耗状態油中摩耗粒子の観察結果から、摺動面の潤滑はマイルドな状態にあることが確認出来ました。但し、SOAPによる固形分濃度を測定した結果、カルシウムがppm検出されました。カルシウムが検出された原因は、油の添加剤成分のカルシウムが析出したためと思われます。カルシウムなどの汚染物は、軸受メタルなどの摺動面に噛み込み、切削摩耗の原因となってメタル摩耗が進行したり、或いは、油温が低温になっている始動時などに、スラッジに対するオイルの飽和点が下がり、油中溶融スラッジが析出し、エンジン始動に影響が出たりすることもあるためこれらに対する注意が必要です。弊社では潤滑状態の過酷度を知るパラメータとして、摩耗粒子の測定結果を定量化したIs値を適用しています。今回、このパラメータによる評価をした結果、本試料の潤滑状態は混合潤滑領域の初期的段階にあることが分かり、摩耗が更に進行する可能性があることが分かりました。汚染状態エンジンオイルの汚染度は、非常に高い値でした。汚染度が高い要因は、SOAPで鉄、油の添加剤成分であるリン、亜鉛、カルシウムが比較的多く検出されたことから、摺動面の摩耗や油の添加剤成分の析出によるものと思われます。総合判断油劣化が確認され、汚染度が高いことから、更油を実施する必要があります。採油後の再分析の採油周期は、油量、ポンプと出油量、ラインフィルタの精度により計算出来るため、これら情報の提供により計算しますので、計算が必要な場合は弊社営業担当者に連絡をお願いします。
報告№104-4548 報告№104-0236 | 分析№104-01752 分析№104-01801 | 104-01801 | Fミル回転分級機減速機の潤滑油を分析し、トライボ診断を実施しました。その結果、以下の通りでした。減速機の潤滑状態減速機の潤滑状態を知るためフェログラフィー及びSOAP／D-SOAPを実施しました。その結果、ギヤ歯面の摩耗が若干発生していることが確認されましたが、継続使用可能な状態にあると判断します。D－SOAPの鉄濃度と油量リットルから計算によって求めた摩耗体積はmmとなります。減速機の構造、各ギヤのモジュール、歯数、歯幅、初期のバックラッシ等の情報が確認できれば、計算によってもとめた摩耗体積からこれまでのバックラッシ増加量を求め、更に、バックラッシ増加量を設計許容値に照合することで減速機の点検要否を検討することが可能となります。非分解による設備診断を推進するために是非、これらの情報をご提供下さい。尚、ギヤ歯面の摩耗はマイルドな状態で発生していますが、摩耗の進行を把握するには定期的な分析による傾向監視を実施することを推奨します。傾向監視のための採油周期の検討には、回転数、濾過システムの有無および仕様等が必要ですのでこれらの内容をご提示下さい。潤滑油の劣化潤滑油の劣化状況を確認するため、全酸価及びIRを実施しました。その結果、全酸価が.mgKOH/gと新油値の.mgKOH/gに比較して高い値でした。しかし、IRの結果、新油のスペクトルに比較して変化がないことから、この油は継続使用可能と判断します。
報告№107-0366 報告№109-09328 | 分析№107-01900 分析№109-002240 | 109-002240 | 濾過前の試料油を分析した結果、粘度がmm/sと新油のmm/sに比較して、粘度変化率は+％で、処置領域にありました。現在、ISOVGからISOVGに移行しているため異常ではなく、本試料油は継続使用可能と判断します。
報告№107-4517 報告№107-0169 | 分析№107-00829 分析№107-00951 | 107-00951 | 油を抜き取ったところ、黒化していた。軸受が健全であるかを確認する。分析の結果、計数汚染度が当社推奨の管理限界値に到達していました。異常摩耗の早期発見パラメータであるフェログラフィーのIs値がの乗と高く、摩耗粒子形態観察で異物の噛み込みにより発生する切削粒子が多く観察されたことから、摩耗形態は切削摩耗であることが確認されました。更にSOAP／D－SOAPで鉄、銅、D－SOAPで錫が検出されたことから、汚染度が高い原因は、鉄を使用した箇所、転がり軸受の保持器、軸受メタルで摩耗が発生したためと考えられました。摩耗形態の中で切削摩耗は、異物が混入していない状態に比較して摩耗進行速度が速く注意が必要です。今後更に摩耗が進行することが懸念されるため、軸受潤滑油を清浄にする必要があると思われます。軸受潤滑油を清浄にする方法は、まず軸受油槽内部を洗浄し、その後、濾過済み新油を充填する方法を提案します。濾過済み新油とは、濾過によりNAS級以上の清浄度にしたものが望ましいと考えます。これらのことは、計数汚染度がNAS級と当社推奨の管理限界値に到達していたこと異常摩耗の早期発見パラメータであるフェログラフィーのIs値がの乗と高く、摩耗粒子形態観察の結果、異物の噛み込みにより発生する切削粒子がやや多く観察されたことSOAP／D－SOAPの結果、鉄、銅、D－SOAPの結果、メタルの主成分である錫が検出されたこと以上のことから判断しました。
報告№107-6000 報告№107-6514 | 分析№107-00010 分析№107-00260 | 107-00260 | 初期試験を実施した結果、前回に比較してD－SOAPで鉄が微量増加していることから、フレッティングによる摩耗は僅かに進行しつつあると考えられました。現在のところ、計数汚染度もNAS級と清浄であり、D－SOAPで軸受メタルの主成分である錫がと前回に比較して変化がないことから、フレッティングにより発生した鉄系微粒子の影響でメタルの摩耗には至っていないことが確認されました。フレッティングは、スラストランナー固定部やスラストメタル台金部の鉄系材料が接合されたり、勘合されていたりする部分から発生しますが、微振動の原因を排除しなければフレッティング粒子は発生し続け、軸受摺動面に噛み込み、摩耗が進行する可能性が高くなります。念のため、ヶ月後に精点Bを実施し、摩耗の進行状況を確認することを推奨します。これらのことは、異常摩耗の早期発見パラメータであるフェログラフィーのIs値が-.と良好の範囲にあるものの、摩耗粒子形態観察の結果、フレッティングにより発生したμm未満の赤錆が多く観察されたことD－SOAPの結果、前回に比較して鉄がからに僅かに増加していたこと以上のことから判断しました。
報告№109-09094 報告№112-00124 | 分析№109-000872 分析№112-000438 | 112-000438 | 潤滑油は継続使用可能な状態にあると判断します。は良好でした。尚、RBOTがminと新油値のminに比較してmin減少していました。このまま継続使用した場合、この減少傾向から限界値に到達するのは、別紙図RBOTの減少傾向に示すように年月と推定されました。残りの継続使用期間は、約年ヶ月であると予測されます。≪状態監視とパラメータ≫分析の目的および各分析のパラメータは以下の通りです。特性低下目的：油の分析結果から、や劣化傾向ならびに添加剤の消耗程度、残存寿命などを確認する。粘度JISK酸価JISK赤外線吸収スペクトルJISK酸化安定度試験JISK汚染目的：油の分析結果から、砂塵あるいは水・異種油などによるや、異物混入の有無を確認する。水分JISK計数汚染度JISB重量汚染度JISB光学顕微鏡観察摩耗目的：油中の摩耗粒子を分析する事により、回転・摺動部の潤滑状態、摩耗劣化の程度、余寿命などを解析する。摩耗診断電子顕微鏡観察JISKX線マイクロアナリシス油中金属濃度JISK≪分析結果≫特性低下粘度：良好粘度値mm/sの新油値mm/sに対する変化率は+％であり、当社推奨の管理限界値±％以内に留まっています。酸価：良好酸価.mgKOH/gは新油値の.mgKOH/g以内にあることから、問題は無いと判断します。赤外線吸収スペクトル：良好酸化安定度試験：良好酸化安定度試験の結果、数値minは当社推奨の管理限界値min以上に留まっており、現時点での使用は可能と判断します。汚染水分：良好水分値ppmは当社推奨の管理限界値以内に留まっています。計数汚染度：今回は実施していません。重量汚染度：今回は実施していません。光学顕微鏡観察：今回は実施していません。摩耗摩耗診断電子顕微鏡観察・X線マイクロアナリシス：今回は実施していません。油中金属濃度：今回は実施していません。
報告№108-0008 報告№108-8001 | 分析№108-00042 分析№108-00088 | 108-00088 | 分析の結果、本軸受は継続使用可能な状態にあると判断します。但し、前回からSOAP／D-SOAPの鉄濃度が増加し、摩耗粒子の形態観察で前回同様にフレッティングにより発生した赤錆が多く観察されており、今後、この赤錆が軌道面に噛み込み、寿命を早めることがありますので、ヶ月後に再度分析を実施し、摩耗の進行状況を確認することを推奨します。これらのことは、異常摩耗の早期発見パラメータであるIs値がの乗と高く、前回同様にフレッティングににより発生した赤錆が多く観察されたものの、ベアリング軌道面から発生した摩耗粒子はマイルドな潤滑状態で発生した摩耗粒子であり、潤滑状態は良好な状態で進行していると考えられること鉄濃度から計算したフレーキングの発生面積が内輪軌道面の面積の凡そ％であること以上のことから判断しました。
報告№109-09084 報告№109-09084 | 分析№109-000736 分析№109-000736 | 109-000736 | トライボ診断の結果、泡立ち試験を除く項目は良好です。泡立ち試験の結果は、一般的には消泡性能が低くいと判断できる値の-ですが、新油値の-と同レベルにあったため、良好と判断します。機器の潤滑状態潤滑状態指数はの乗と濾過設備のない機器であれば継続使用可能な範囲にあると判断できます。しかし、フィルタが設置されているため、別紙インライン・オフラインフィルタの影響に示すとおり、粒子の大部分は捕捉され、異常な摩耗状態が発生したとしても正常な潤滑状態にあると誤認してしまう可能性があります。これらのフィルタの影響を検討した結果、ギヤは継続使用可能な状態にあると思われますが、潤滑状態指数は摩耗が厳しい状態であるの乗領域にあると推定できます。推定結果は、フィルタの濾過効率を仮定して求めたものですが、フィルタがない状態では油中の粒子濃度は現在より高いことは明らかです。そのためヶ月以内に再度分析を実施し、摩耗進行の有無を確認することを推奨します。泡立ち試験の結果、消泡性能が低いと判断できる値であるものの、新油と同レベルにあると判断します。粘度は良好。粘度は.mm/sと新油値.mm/sに比較して、粘度変化率は-.％で、当社推奨の管理限界値である±％以内にあり、良好と判断します。粘度はmm/sとなっています。粘度はmm/sとなっています。粘度指数はとなっています。粘度指数はとなっています。泡立ち試験は-となっています。泡立ち試験は-と新油と同レベルにあり、消泡性能が新油と同レベルにあると判断します。水分は良好。水分はppmと当社推奨の管理限界値の以下であり、良好と判断します。全酸価は良好。全酸価は.mgKOH/gと新油値.mgKOH/gに比較して高いものの、IRの結果で油劣化の兆候を示すカルボン酸の吸収が確認されていないことから、良好と判断します。機器の潤滑状態精密な濾過設備がない機器であれば、潤滑状態指数は正常の範囲にあると判断します。潤滑状態指数は正常の範囲にあると判断します。異常摩耗の早期発見パラメータである潤滑状態指数がの乗と精密な濾過設備がない機器であれば、継続使用可能な正常の範囲にあると判断します。
報告№109-09136 報告№112-00683 | 分析№109-001160 分析№112-003154 | 112-003154 | 油の劣化は確認されていないものの、粘度および水分が当社推奨の管理限界値を超えていることから、に対策を示します。対象設備は継続使用可能な状態にあると判断します。但し、将来的な摩耗進行の有無を確認するためにも傾向監視を継続することが有効です。次回点検でピストンリングの点検当該機の油中からカルシウム化合物がやや高い濃度で検出されたため、この化合物がコンロッドメタルやクランクメタルの摩耗を促進させる懸念があります。化合物発生の原因は、ピストンリングの摩耗によって燃焼ガスのシール性が低下し、燃焼ガス中の硫黄分と油中のカルシウム添加剤が反応するためと考えられます。そのため、次回点検では第一にピストンリングの摩耗状態の点検を推奨します。更油使用油は、粘度低下が確認されており、油膜切れなどによる摩耗の発生が懸念されます。さらに、水分濃度が高いことから、金属表面で腐食摩耗が発生し、発生した鉄錆等の粒子が潤滑部に噛み込み摩耗が進行することがありますので、これらの予防処置として更油を推奨します。定期的な分析および分析周期の検討定期的に分析を実施することにより、データの微小な変化から異常の兆候を早期に発見することが可能となります。今後、寿命予測を行うには、今回データを含め少なくとも回の分析データが必要となります。当該機は、年間稼働率が低いことから、採油の機会を検討するのは難しいところがありますが、あと最低でも回分析を実施し、寿命予測を行うと共に分析周期を検討することを推奨します。フェログラフィーおよびSOAP-Tのデータから総合的に解析した結果、対象設備は健全であり、継続使用可能と評価できますが、引続き対象設備の機能が保持されていることを確認するためにも、潤滑油診断による傾向管理が有用と考えます。フェログラフィー【定量分析：Is値】Is値は異常摩耗の早期発見パラメータのつで、摩耗程度を定量化するために用います。今回のIs値はの乗とやや高い値でした。フェログラフィー【定性分析：摩耗粒子および摩耗形態観察】分析結果から比較的多く観察された摩耗粒子は、以下の通りでした。球状粒子・金属接触が厳しく、且つ、金属が溶融するほどの高い摩擦熱が発生していると考えられます。赤錆・フレッティングにより発生。黒錆・潤滑状態がやや厳しい凝着摩耗により発生。金属接触が厳しく、且つ、高い摩擦熱が発生していると考えられます。観察された摩耗粒子の中でも、赤錆、黒錆、球状粒子は、注意が必要です。フレッティングの発生要因は、鉄系材料が接合および勘合されたりする部分から発生します。フレッティングによる赤錆が少量発生しても直ちに異常ではありませんが、場合によっては、発生した赤錆が軸受摺動面に噛み込み、摩耗を進行させる場合があります。観察された摩耗粒子の中でも球状粒子は、異常摩耗の兆候を示す形態のパラメータで、この摩耗粒子が発生する場合、潤滑状態に注意が必要です。球状粒子の発生原因は、一般に、溶接工事、溶接作業などによる溶接スパッタの混入厳しい金属接触による摩耗が考えられます。球状粒子の発生原因が、の溶接スパッタの混入であれば、今後増加しないと思われますが、が考えられる場合は、原因を取り除かなければ球状粒子は増加すると考えられます。黒錆は、凝着摩耗に分類されます。これらの摩耗粒子は、摺動面で凝着、破断を繰り返し、この過程で生じる移着粒子が成長して摩耗粒子となります。そのため、摺動面では局部的に油膜切れが発生していることを示しています。この状態が継続した場合、摩耗粒子のサイズは徐々に大型化していき、最終的に設備の損傷に至る場合があります。Iカップリング発光分光分析【SOAP-T】検出された金属元素から発生箇所を推定すると、以下の通りでした。鉄、鉛、銅、ニッケル、錫・エンジン部品リン、亜鉛、カルシウム、モリブデン、ナトリウム・添加剤バリウム・外部混入異物カルシウムの析出SOAP-Tでカルシウムがppm検出されました。エンジン油中にカルシウム化合物が高い濃度で検出された場合、この化合物がコンロッドメタルやクランクメタル摺動面に噛み込んで摩耗させたり、メタルに埋め込まれて摩耗を促進させたりする原因になるなどの悪影響を生じることが当社の研究結果から判明しています。この影響については、別紙カルシウムの析出をご覧ください。軸受の摩耗SOAP-Tで軸受メタルの主成分である錫が検出されました。潤滑状態が直ちに異常にならないと思われますが、メタル成分が検出されていることからメタルの一部に油膜切れが発生していることの証です。一般に排水機場の稼働率は低稼働率であり、起動停止回数が多い傾向にあるため、本機のメタル成分の増加要因は起動停止時に油膜切れが生じて発生していると推定されます。一定期間経過後に再分析し、傾向監視によるメタルの摩耗状態を確認する必要があると思われます。クランクメタルの摩耗SOAP-Tで鉛がppm、銅がppm検出されたことから、クランクメタルの摩耗が発生していると推定されます。ディーゼルエンジンのクランクメタルは積層構造になっており、クランクメタルの最表面はホワイトメタル層が存在し、その下にニッケル層、さらにその下には銅と鉛の合金であるケルメット層が存在します。ディーゼルエンジンのメタルは、設計上、油膜が正常に形成される流体潤滑が基本であることから、通常の使用においては摩耗しにくいと思われますが、メタルの潤滑部に流体潤滑になりにくい部分が発生するとメタル表面の軟質金属部が摩耗しメタル部のすぐ下のニッケル部まで摩耗し始め、ホワイトメタル層の主成分である錫や鉛、そしてメタルの第二層のニッケルやバックメタルの銅が検出されます。今後、摩耗が進行した場合、軸受が焼付を起こす可能性があるため、注意が必要です。その他の銅を使用した箇所の溶出・摩耗潤滑油系統内で銅を使用している箇所は、潤滑油冷却器の配管などが考えられます。この箇所で溶出・摩耗が発生する場合は以下のことが考えられます。潤滑油冷却器の配管で摩耗していた場合、配管取付け部に緩みが生じて配管が振動し、継手部が外れたり、亀裂が生じて冷却水の混入にいたる場合があります。亜鉛系添加剤の影響により、潤滑油冷却器の配管で溶出していた場合、ピンホールが発生して冷却水の混入に至る場合があります。今後、油劣化の進行や水分濃度が上昇することに注意が必要です。計数汚染度計数汚染度は、NAS級以上と汚染されていました。重量汚染度は、.mg/mlでした。光学顕微鏡写真重量汚染度で濾過したフィルタ表面上の夾雑物を光学顕微鏡で観察した結果、金属片、鉄錆、砂等が観察されました。粘度、水分は当社推奨の管理限界値を超えていました。粘度粘度は、.mm/sと新油値mm/sに比較して、粘度変化率は-％で、当社推奨の管理限界値である±％を超えていました。粘度が低下した場合、潤滑部で油膜切れが発生し、摩耗の進行に繋がることが懸念されます。ディーゼルエンジンオイルの粘度低下は、別紙エンジンオイルの粘度低下メカニズムを御覧下さい。水分は、と当社推奨の管理限界値のを超えていました。今後、水分の影響でエンジン内部に錆が発生し、その影響で摩耗が発生する懸念があります。酸価は、mgKOH/gと新油値mgKOH/g以下であり、良好と判断します。塩基価は、mgKOH/gと当社推奨の管理限界値である.mgKOH/g以上であり、良好と判断します。IRIRチャートの結果、新油と使用油のスペクトルパターンはほぼ一致し、また、油劣化の兆候を示すカルボン酸の吸収ピークが確認されていないことから、良好と判断します。
報告№108-8028 報告№108-8028 | 分析№108-03819 分析№108-03819 | 108-03819 | トライボ診断を実施し、汚染度、潤滑状態を確認する。分析の結果、摩耗の安定が確認されたことから、現在のところ、転がり軸受およびギヤは継続使用可能と判断します。これらのことは、摩耗粒子診断の結果、異常摩耗の早期発見パラメータであるIs値がの乗とやや高いものの、前回に比較して計数汚染度はランク減少し、SOAPの鉄および銅濃度が減少したこと、以上のことから判断しています。トライボ診断では、バックラッシの増加量を分析結果から計算できますので、構造が確認できる図面、ギヤの形式、歯形、モジュール、歯数、回転数、減速比、歯幅をお知らせ下さい。計数汚染度は良好と判断します。計数汚染度は良好と判断します。計数汚染度はNAS級と当社推奨の管理限界値のNAS級以内にあり、良好と判断します。重量汚染度は.mg/mlとなっています。重量汚染度は.mg/mlとなっています。機器の潤滑状態摩耗粒子診断の結果、金属接触が厳しい場合に発生するシビア粒子、疲労摩耗粒子がやや多く観察されています。SOAPによる油中金属濃度の結果、良好です。SOAPによる油中金属濃度の結果、銅、油の添加剤成分であるリンが検出されています。SOAPによる油中金属濃度の結果、良好です。SOAPによる油中金属濃度の結果、鉄、外部から混入したと思われるカルシウム、ナトリウムが検出されています。摩耗粒子診断の結果、金属接触が厳しい場合に発生するシビア粒子、疲労摩耗粒子がやや多く観察されています。摩耗粒子診断の結果、異常摩耗の早期発見パラメータであるIs値がの乗とやや高く、金属接触が厳しい場合に発生するシビア粒子、疲労摩耗粒子がやや多く観察されています。
報告№108-0411 報告№110-00533 | 分析№108-02744 分析№110-002422 | 110-002422 | 本試料油の添加剤は、一般に、タービン油に比較して極圧添加剤や摩耗防止剤などの濃度が高く、この影響でRBOT試験の結果が変動する傾向があります。そのため、ギヤ油の余寿命の評価をタービン油と同等の精度で得るには、RBOTの結果に加え、粘度、水分、全酸価、IRなどのデータを総合的に判断することが必要です。分析の結果、油の粘性を示す粘度は、新油値の.mm/sに比較して粘度変化率が+.％の.mm/sとほぼ変化はなく、また油中のスラッジの発生量を示す全酸価は、新油値の.mgKOH/gに対して.mgKOH/gでほぼ変化が見られず劣化は確認されなかった。さらにはIRの結果でも油が劣化した場合に発生するカルボン酸の発生も確認されず、酸化防止剤の残存量を示すRBOTは、限界値minに比較して、十分に残量があるminであった以上のことから、潤滑油の劣化は確認されませんでした。油の余寿命は、使用油の使用期間または使用時間が不明であったため、ご依頼の油の余寿命に関する検討は行えませんでした。ただし、分析の結果で新油値がminであったことから、使用期間を仮にヶ月間と仮定すれば余寿命は十二分にあると言えます。可能であれば、使用期間、あるいは使用時間の情報をご提供下さい。汚染度油中の水分を計測した結果、水分はppmと新油と同等であり、継続使用可能な状態にあることが確認されました。潤滑油は継続使用可能な状態にあると判断します。
報告№109-09136 報告№111-00490 | 分析№109-001160 分析№111-002249 | 111-002249 | 潤滑油および減速機は継続使用可能な状態にあると判断します。但し、今後も摩耗の進行を傾向監視するため、以下の対策を推奨します。定期的な分析切削摩耗や凝着摩耗の進行を監視するため、定期的に分析を実施し、摩耗の進行状況を確認することを推奨します。バックラッシによる評価トライボ診断では、バックラッシの増加量を分析結果から計算できますので、構造が確認できる図面、ギヤの形式、歯形、モジュール、歯数、歯幅をお知らせ下さい。計算結果をご報告いたします。最適な採油方法本試料油は、機器停止中にドレンプラグから採油されています。機器が停止している状態では、別紙油粒子の沈降の影響に示すように油槽内で撹拌がなくなり固形物が沈降するため、油中汚染度は高くなると推定されます。今後の採油は、極力運転中もしくは停止直後の油槽中層部から実施されることを推奨します。フェログラフィー異常摩耗の早期発見パラメータとして摩耗粒子を定量化して評価するフェログラフィーのIs値は、潤滑状態が正常なの乗でした。摩耗粒子の形態で比較的多く観察された粒子は、潤滑状態が正常な場合に発生する摩耗粒子異物の噛み込みにより発生する切削粒子金属潤滑部が局部的に油膜切れを起して発生するシビア粒子局部的に高圧・高温となる場合に発生するフリクションポリマでした。これらの摩耗粒子が観察された場合、潤滑部で発生している摩耗形態は、正常なマイルド摩耗異物による切削摩耗潤滑状態がやや厳しい凝着摩耗であり、そして局部的ではあるものの高圧・高温の箇所が発生していることも分かります。減速機で切削摩耗が発生した場合、減速機内部で使用されている転がり軸受が切削摩耗により生じた軌道面の損傷が起点となって寿命が分の程度に低下することがあることから、切削摩耗には十分注意する必要があります。切削摩耗の発生原因となる混入異物が残留している場合、この異物により切削摩耗が継続して発生する可能性があります。フリクションポリマは、潤滑油がギヤ歯面や軌道面に押し込められ高圧状態になると同時に、圧縮熱により高温状態になった結果、基油自身が重合反応を起こし生成することが知られています。そのため、高圧高温状態の解消がなされなければ、潤滑油の劣化が進行し、粘度上昇に因る潤滑異常に進展する場合があります。Iカップリング発光分光分析供試の潤滑油を分析した結果、検出された金属元素は、SOAPの結果表に示すように、鉄、銅、錫、リン、カルシウム、バリウム、アルミニウム、ケイ素、ナトリウムでした。検出されたこれらの金属元素から発生箇所を推定すると鉄、銅、錫・ギヤ・軸受等リン・オイル添加剤カルシウム、バリウム、アルミニウム、ケイ素、ナトリウム・外部混入異物であると思われます。このうち、機械部品が摩耗したと思われる元素はのグループです。計数汚染度は当社推奨の管理限界値に到達していました。フィルタ表面の異物観察で鉄錆、砂等が観察されたことから、汚染度が高い要因は、摩耗と外部混入異物の影響と思われます。粘度、水分、酸価、IRの各データは良好でした。
報告№109-09136 報告№112-00288 | 分析№109-001160 分析№112-001156 | 112-001156 | 潤滑油は継続使用可能な状態にあると判断します。但し、今後は障害予防を目的に以下の対策を推奨します。追加分析消泡性能が低下した場合、ギヤ歯面での油膜形成に影響が出て摩耗が進展することがありますので、フェログラフィーおよびSOAP-Tを追加して摩耗により発生する油中金属濃度や潤滑状態を確認することを推奨します。泡立ち試験泡立ち試験の結果は、-と新油値が-であるのに比較して高い値となっていたことから、消泡性能が低下していることが分かりました。今後の使用状況によっては油の酸化劣化が進行したり、ギヤ歯面およびベアリング軌道面で油膜切れが発生したりする場合があるため、消泡剤の添加による消泡性能の改善など何らかの対応が必要になると思われます。分析結果泡立ち試験の結果、消泡性能が低下していることが確認されました。粘度粘度はmm/sと新油値mm/sに比較して、粘度変化率は-％で、当社推奨の管理限界値である±％以内にあり、良好と判断します。泡立ち試験泡立ち試験は-と新油に比較して高い値でした。水分は.ppmと当社推奨の管理限界値の以下であり、良好と判断します。酸価は.mgKOH/gと新油値.mgKOH/gに比較して高いものの、IRの結果で油劣化の兆候を示すカルボン酸の吸収が確認されていないことから、良好と判断します。
報告№109-09136 報告№111-00368 | 分析№109-001160 分析№111-001662 | 111-001662 | 濾過前の試料油を分析した結果、全てのデータが良好です。尚、RBOTが前回に比較し、min上昇しています。RBOTが上昇した理由は、更油、補給を実施した仮設タンクで他の軸受油と混合して濾過を実施した濾過機配管内や仮設タンクなどに油が残留していた以上のことが考えられます。お客様情報の～にはいずれにも該当せず、原因は分かりませでした。但し、今回の分析結果で、酸価および粘度の各データに大きな変化はなく、異種油の混入などは確認されていないため、本試料油は継続使用可能な状態にあります。今後は、今回のRBOT値を基に潤滑油の寿命を評価します。
報告№103-0050 | 分析№103-00657 | 103-00657 | 分析の結果、軸受軌道面、保持器摺動面、外輪と軸受ケースとの摺動面でやや厳しい摩耗が発生しています。今後さらに摩耗が進行する場合がありますので、運転時間が時間以上経過した時点で直ちに分析を実施し、摩耗の進行状況を確認することを推奨します。このことは、異常摩耗の早期発見パラメータであるフェログラフィーのIs値がの乗と高い値を示し、摩耗粒子の形態観察の結果で、μmサイズの疲労摩耗粒子とシビア摩耗粒子が多く観察されていることから判断しました。
報告№105-6052 報告№105-6052 | 分析№105-01695 分析№105-01695 | 105-01695 | 分析の結果、全てのデータが良好であることから、この油は継続使用可能と判断します。但し、入口弁圧油には濾過機が設置されているため、油中汚染度は常時清浄な状態に保持され、摩耗に変化が生じても検出出来ない可能性もありえます。そこで、より正確に解析するために濾過機の入口と出口から採油を実施し、正確な濾過効率を元に摩耗の進行状況を確認されることを推奨します。は良好と判断します。粘度は良好と判断します。粘度はmm/sと新油値mm/sに比較して、粘度変化率は+.％で、当社推奨の管理限界値である±％以内にあり、良好と判断します。水分は良好と判断します。水分はppmと当社推奨の管理限界値の以下であり、良好と判断します。全酸価は良好と判断します。全酸価は.mgKOH/gと新油値.mgKOH/gに比較して若干上昇しているものの、良好と判断します。IRの結果、良好と判断します。IRの結果、油劣化の兆候を示すカルボン酸の吸収が確認されていないことから、良好と判断します。RBOTの結果、良好と判断します。RBOTはminと当社推奨の管理限界値のmin以上であり、良好と判断します。は良好と判断します。計数汚染度は良好と判断します。計数汚染度はNAS級と当社推奨の管理限界値のNAS級以内であり、良好と判断します。重量汚染度は良好と判断します。重量汚染度は.mg/mlと当社推奨の管理限界値のmg/ml以内であり、良好と判断します。機器の潤滑状態機器の潤滑状態は正常と判断します。SOAPの結果は良好です。SOAPの結果、油の添加剤成分であるバリウムがppm検出されました。D－SOAPの結果は良好です。D－SOAPの結果、油の添加剤成分であるバリウムが、外部から混入したカルシウムが、ナトリウムが検出されました。フェログラフィーの結果は良好です。異常摩耗の早期発見パラメータであるフェログラフィーのIs値がマイナス乗と良好の範囲にあり、潤滑状態は良好と判断します。
報告№109-09250 報告№109-09250 | 分析№109-001870 分析№109-001870 | 109-001870 | 結論汚染度はやや高いものの、特性低下に係るパラメータは全て良好の範囲にあることから、潤滑油は継続使用可能と判断します。減速機は、摩耗は発生しているものの、比較的摩耗の進行速度が遅いマイルド摩耗が支配的ですので、継続使用可能と判断します。今後は定期的に分析を実施し、油劣化および摩耗の進行状況を確認することを推奨します。尚、可能であれば濾過または更油により汚染度を改善することを推奨します。特性低下特性低下に係るパラメータの分析結果は良好と判断します。粘度粘度はmm/sと新油値.mm/sに対する粘度変化率は-％で、当社推奨の管理限界値である±％以内にあり、良好と判断します。全酸価添加タービン油については、当社では管理限界値を設定しておらず、新油分析値との比較及び他の分析項目の結果より全酸価の状態判断を行います。その結果、全酸価は.mgKOH/gと新油値.mgKOH/g以内にあることから、良好と判断します。酸化安定度酸化安定度はminであり、当社推奨の管理限界値のmin以上であることから、良好と判断します。有機物・有機化合物有機物・有機化合物は、IRチャートによる新油分析値との比較の結果、cm-付近に劣化の兆候を示すカルボン酸の吸収が確認されていないことから、良好と判断します。色相はLであり、新油値のLに比較して大きな変化がないことから、良好と判断します。汚染に係るパラメータの分析結果は、汚染粒子数は当社推奨の管理限界値に到達していました。水分はppmであり、当社推奨の管理限界値の以下であることから、良好と判断します。汚染粒子数はNAS級であり、当社推奨の管理限界値のNAS級に到達していました。汚染度物重量はmg/mlでした。摩耗フェログラフィーによる摩耗粒子の観察の結果、金属接触が厳しい場合に発生するシビア粒子、疲労摩耗粒子、局部的に高圧・高温となる場合に発生するフリクションポリマが観察されました。異常摩耗の早期発見パラメータであるフェログラフィーのIs値がの乗と良好の範囲にあるものの、摩耗粒子の形態観察の結果、金属接触が厳しい場合に発生する切削粒子、疲労摩耗粒子、局部的に高圧・高温となる場合に発生するフリクションポリマが観察されました。金属濃度SOAP法により金属濃度を測定した結果、潤滑箇所で発生する金属接触によって検出される鉄がppm、油の添加剤成分であるリンがppm、外部から混入したと思われる亜鉛がppm、カルシウムがppm、アルミニウムがppm、ケイ素がppm検出されました。金属濃度酸溶解法により金属濃度を測定した結果、潤滑箇所で発生する金属接触によって検出される鉄が.ppm、鉛が、銅が、油の添加剤成分であるリンが、外部から混入したと思われる亜鉛が、カルシウムがppm、バリウムが、アルミニウムが検出されました。
報告№109-09136 | 分析№109-001160 | 112-002819 | 油の劣化進行は確認されなかったものの、油中の汚染度が高く、増加傾向にあることから、以下の対策を推奨します。対象設備は継続使用可能な状態にあると判断します。但し、将来的な摩耗進行の有無を確認するためにも傾向監視を継続することが有効です。濾過摩耗粒子や異物等がギヤ歯面や軸受軌道面に噛み込むことによる摩耗の進行が懸念されるため、可能であれば濾過を推奨します。定期的な分析今後懸念される疲労摩耗の進行を監視するため、定期的に分析を実施することを推奨します。新油との比較による評価を示す粘度、酸価のデータは新油データを基準として評価しています。今回は油名が不明であったため評価できませんでしたが、今後評価する場合は、使用している新油を同時に分析することをご検討下さい。はフェログラフィーおよびSOAP-Tの結果から総合的に判断した結果、継続使用は可能ですが、機器の機能を保持するためにも傾向管理が有用と考えます。フェログラフィー【定量分析：Is値】Is値は異常摩耗の早期発見パラメータのつで、摩耗粒子を定量化するために用います。Is値はの乗とやや高い値でした。フェログラフィー【定性分析：摩耗粒子および摩耗形態観察】分析結果から比較的多く観察された粒子は、以下の通りでした。疲労摩耗粒子・繰返し応力を受けて発生。Iカップリング発光分光分析【SOAP-T】検出された金属元素から発生箇所を推定すると、以下の通りでした。鉄、銅、錫・ギヤ、軸受等リン、亜鉛、カルシウム・添加剤ナトリウム・外部混入異物計数汚染度は、NAS級以上と当社推奨の管理限界値を超えていました。摩耗粒子の形態観察およびSOAP-Tの結果から、汚染度が高い要因は摩耗と外部混入異物の影響と思われます。粘度粘度はmm/sとISOVG規格内にありました。水分はppmと当社推奨の管理限界値以下であり、良好でした。酸価は油名が不明であったため、新油データとの比較ができず評価できませんでした。潤滑油および設備の劣化比較と傾向前回、フェログラフィーおよびSOAP-Tは実施していないため、比較はできませんでした。計数汚染度は、前回同様にNAS級以上と当社推奨の管理限界値NAS級を超えており、また粒子数も増加傾向にありました。粘度粘度は前回に比較してmm/sからmm/sに低下し、前回同様にISOVG規格内にありました。水分は前回に比較してppmからppmに減少し、前回同様に当社推奨の管理限界値以下であり、良好でした。酸価は前回に比較して.mgKOH/gから.mgKOH/gに低下していることから、油劣化は進行していないと考えられます。
報告№107-0489 報告№107-0489 | 分析№107-02900 分析№107-02900 | 107-02900 | 分析の結果、全てのデータが良好でした。本データを初期値として管理されることを推奨します。は良好と判断します。本データを初期値として管理されることを推奨します。粘度は良好と判断します。粘度はmm/sとISOVGの規格内にあり、良好と判断します。水分は良好と判断します。水分はppmと当社推奨の管理限界値の以下であり、良好と判断します。全酸価は良好と判断します。全酸価は.mgKOH/gと新油値.mgKOH/gに変化はなく、良好と判断します。IRの結果、良好と判断します。IRの結果、油劣化の兆候を示すカルボン酸の吸収が確認されていないことから、良好と判断します。RBOTの結果、良好と判断します。RBOTはminと当社推奨の管理限界値のmin以上であり、良好と判断します。は良好と判断します。本データを初期値として管理されることを推奨します。計数汚染度は良好と判断します。計数汚染度はNAS級と当社推奨の管理限界値のNAS級以内であり、良好と判断します。重量汚染度は良好と判断します。重量汚染度は.mg/mlと当社推奨の管理限界値のmg/ml以内であり、良好と判断します。機器の潤滑状態本データを初期値として管理されることを推奨します。SOAPの結果は良好です。SOAPの結果、油の添加剤成分であるリンが検出されました。D－SOAPの結果は良好です。D－SOAPの結果、外部から混入したと思われるカルシウム、ナトリウムが共に検出されました。フェログラフィーの結果は良好です。異常摩耗の早期発見パラメータであるフェログラフィーのIs値が×のマイナス乗と良好の範囲にあり正常と判断します。
報告№109-09136 報告№111-00053 | 分析№109-001160 分析№111-000226 | 111-000226 | 更油からの使用時間をもとに潤滑油の余寿命を評価したところ、潤滑油は次回定検まで使用可能と判断できました。次回定検時に更油を実施しない場合は、酸化安定度を知るための分析を実施し、余寿命を確認することを推奨します。酸化安定度はminであり、当社推奨の管理限界値のmin以上であることから、良好と判断します。
報告№107-4545 報告№108-5026 | 分析№107-02185 分析№108-00893 | 108-00893 | トライボ診断の結果、全てのデータが良好であることから、この油は継続使用可能と判断します。は良好と判断します。粘度は良好。粘度は.mm/sと新油値mm/sに比較して、粘度変化率は-.％で、当社推奨の管理限界値である±％以内にあり、良好と判断します。粘度はmm/sでした。粘度はmm/sでした。粘度指数はでした。粘度指数はでした。水分は良好。水分はppmと当社推奨の管理限界値の以下であり、良好と判断します。全酸価は良好。全酸価は.mgKOH/gと新油値.mgKOH/gと比較して高いものの、IRの結果で、劣化の兆候が確認されなかったことから、良好と判断します。
報告№109-09477 報告№109-09477 | 分析№109-002941 分析№109-002941 | 109-002941 | 経緯および分析目的前回初期試験でIs値の上昇が確認され、摩耗の進行が懸念されたため、摩耗試験を実施し摩耗の進行状況を確認しました。軸受の潤滑状態および摩耗試験を実施し、前回データと照合した結果、油中摩耗粒子の増加が確認されました。油中の粒子濃度は、油膜破断による発生や油槽内などでの沈降が均衡したところで、いわゆる平衡状態になります。このバランスが崩れると増加する場合と減少する場合とに分かれます。増加した場合は、発生と減少の均衡が崩れ、摩耗の発生や外部混入が始まったことを示し、またこれとは反対に、減少した場合は発生量が減少しているか、或いは、減少量が大きくなっていることを示し、特に減少は汚染状態や潤滑状態が良好であることを示唆しています。本軸受の場合、計数汚染度がNAS級からNAS級に増加したことに加え、SOAP／D－SOAPで鉄濃度が上昇し、さらにフェログラフィーのIs値も上昇していることから、確認された油中粒子の増加は鉄系摩耗粒子の増加である判断します。尚、摩耗粒子がμm以下の鉄系の黒色スラッジであることから、粒子の発生箇所では厳しい摩擦が発生していると推定出来ます。現在のところ、潤滑油および軸受は継続使用可能と判断できますが、当面はヶ月に度分析を実施し、潤滑油の劣化と摩耗の進行の有無を確認されることを推奨します。これらのことは、前回に比較して、計数汚染度はランク増加し、SOAP／D-SOAPの鉄濃度も増加したこと異常摩耗の早期発見パラメータであるフェログラフィーのIs値が前回同様にの乗とやや高いこと以上のことから判断しています。
報告№104-0240 | 分析№104-01835 | 104-01835 | 濾過前の試料油を分析した結果、摩擦熱が高い場合に発生する黒錆がやや多く観察されました。D－SOAPで、鉄が、メタルの主成分である錫が検出されました。メタルの摩耗と鉄を使用した箇所、例えば、主軸や軸受の支持部等の鉄系材料を使用した箇所の摩耗が発生していると考えられました。今後、更に摩耗が進行することが懸念されました。これらの障害発生に対する弊害を勘案の上、ヶ月以内に再度分析を実施し、汚染状況及び摩耗の進行状況を確認されることを推奨します。
|  | 113-001384 | 分析の結果、潤滑油の劣化は確認されなかったことから、継続使用可能と判断します。但し、油中の汚染度がやや高いことから、異物の噛み込みによる摩耗が懸念されますのでに示す対策を推奨します。減速機減速機は継続使用可能な状態であるため、分解点検の必要はないと判断します。但し、将来的な摩耗進行の有無を確認するためにも傾向監視を継続することが有効です。尚、バックラッシ増加量の評価をした結果、上限値に比較して十分低い値であり、余寿命は約時間と推定されました。但し、今回の計算は仮定に基づいて行っているため、参考値としてお考え下さい。定期的なトライボ診断実施定期的な分析を実施することにより、データの変化から異常の兆候を早期に発見することが可能となります。今後懸念される汚染度の増加および疲労摩耗の進行を監視するため、定期的なトライボ診断の実施を推奨します。は良好でした。粘度粘度は、.mm/sと、新油値のmm/sに比較して粘度変化率が-％となり、当社推奨の管理限界値である±％以内であり、良好と判断します。水分は.ppmと当社推奨の管理限界値以下であり、良好と判断します。酸価・IR酸価劣化の進行度は、酸価およびIRの結果から総合的に判断します。酸価は、.mgKOH/gと新油値.mgKOH/gより高いものの、IRの結果で油劣化の兆候を示すカルボン酸の吸収が確認されていないことから、油は劣化していないと判断します。計数汚染度は当社推奨の管理限界値以下であるものの、やや高い値でした。フィルタ表面の異物観察で、表面が茶褐色であり、金属片、鉄錆、砂等が観察されたことから、汚染度が高い要因は、摩耗とスラッジ、そして外部混入異物の影響と思われます。計数汚染度計数汚染度はNAS級と当社推奨の管理限界値NAS級以下であるものの、やや高い値でした。重量汚染度はmg/mlでした。光学顕微鏡写真重量汚染度で濾過したフィルタ表面上の夾雑物を光学顕微鏡で観察した結果、フィルタ表面が茶褐色であり、金属片、スラッジ、鉄錆、砂等が観察されました。はフェログラフィーおよびSOAP-Tの結果から総合的に判断した結果、継続使用は可能ですが、今後の機器の機能を確認するためにも傾向管理が有用と考えます。フェログラフィー【定量分析：Is値】Is値は異常摩耗の早期発見パラメータのつで、摩耗粒子を定量化するために用います。今回のIs値は、の乗と低い値でした。フェログラフィー【定性分析：摩耗粒子および摩耗形態観察】分析結果から観察された代表的な粒子は、以下の通りでした。正常な摩耗粒子・潤滑状態が正常なマイルド摩耗により発生。疲労摩耗粒子・繰返し応力を受けて発生。Iカップリング発光分光分析【SOAP-T】検出された金属元素から発生箇所を推定すると、以下の通りでした。鉄、鉛、銅、錫、亜鉛・ギヤ歯面、軸受等リン、モリブデン・添加剤カルシウム、バリウム、アルミニウム、ナトリウム、マグネシウム・外部混入異物SOAP-Tの結果、亜鉛がppm検出されました。亜鉛を使用した箇所の溶出・摩耗が発生していると思われます。亜鉛メッキ等であった場合、耐食性が低下して腐食に進展することが懸念されます。バックラッシ検出された鉄濃度を基にバックラッシ増加量の計算を行いました。今回、歯車のモジュールが不明であったためモジュールをと仮定し、バックラッシの増加量を計算しました。その結果、今回検出された鉄がギヤ歯面から、平均的に摩耗して発生していたと仮定した場合、バックラッシの増加量は以下の通りと推定されます。表バックラッシ増加量接触箇所 バックラッシ増加量上限値 バックラッシ増加量 内歯車-遊星歯車 約 遊星歯車-太陽歯車 約 バックラッシの初期値が不明であるため、増加量の上限値を適正なバックラッシの最大値と最小値の差としました。今回の推定されたバックラッシ増加量は上限値に比較して十分に小さい値であり、良好であると推定できます。本設備の稼働時間は不明であったため、稼働時間を時間と仮定し、バックラッシの増加量を基に余寿命を計算したところ、上限値に達する稼働時間は約時間後と推定されました。但し、今回の計算は仮定に基づいて行っているため、参考値としてお考え下さい。
報告№108-0411 報告№110-00638 | 分析№108-02744 分析№110-002893 | 110-002893 | は、油の粘度変化率、油中のスラッジの発生量などを判断パラメータに、粘度、全酸価、IR、RBOTで評価します。分析の結果、油の粘性を示す粘度は、新油値の.mm/sに比較して粘度変化率が-.％の.mm/sとほぼ変化はなく、また油中のスラッジの発生量を示す全酸価は、新油値の.mgKOH/gに対して.mgKOH/gでほぼ変化が見られず劣化は確認されていない。さらにはIRの結果でも油が劣化した場合に発生するカルボン酸の発生も確認されず、酸化防止剤の残存量を示すRBOTは、限界値minに比較して、minと当社推奨の管理限界値以上であるものの低下していました。また、IRの結果、新油のIRスペクトルと一致しない箇所が確認されたことから、異種油の混入または油名の誤りなどが考えられます。尚、別紙RBOTの減少傾向から油の余寿命を求めた結果、本試料は直近の更油から起算して年月であることから、継続使用していた場合、既に管理限界値に到達しているものと推定されます。汚染度油中の水分を計測した結果、水分はと新油と同等であり、継続使用可能な状態にあることが確認されました。IRの結果から異種油の混入または油名の誤りの可能性がありますので、使用油名を再度ご確認下さい。これらのことが確認されなかった場合は、潤滑油は酸化防止剤の減少と判断されますので、以下の対策が必要となります。潤滑油は継続使用が可能であるものの、RBOT値がminを切っており、酸化防止剤が減少しているため更油を推奨します。
報告№108-0028 報告№108-0028 | 分析№108-00132 分析№108-00132 | 108-00132 | 分析の結果、本軸受および潤滑油は継続使用可能と判断します。但し、摩耗粒子の形態観察およびフィルタ写真で外部から混入したと思われる鉄錆、砂がやや多く観察されました。これらの観察された異物は、通常運転中に外部から混入する可能性が少なく、今回の採油箇所がドレンバルブであることから、ドレンバルブに残留していたものを採油した可能性が高いと考えられます。今後、採油を実施される場合は、外部からの影響を避けるために、運転中及び停止直後に油層中層部から直接採油を実施されることを推奨します。尚、油槽中層部から採油が実施出来ない場合は、採油前の廃油量を～倍程度に増量することを推奨します。は良好と判断します。粘度は良好と判断します。粘度はmm/sと新油値mm/sに比較して、粘度変化率は-.％で、当社推奨の管理限界値である±％以内にあり、良好と判断します。水分は良好と判断します。水分は.と当社推奨の管理限界値の以下であり、良好と判断します。全酸価は良好と判断します。全酸価は.mgKOH/gと新油値に比較してやや高い値を示しているものの、IRの結果で油劣化の兆候を示すカルボン酸が確認されていないことから良好と判断します。IRの結果、良好と判断します。IRの結果、油劣化の兆候を示すカルボン酸の吸収が確認されていないことから、良好と判断します。RBOTの結果、良好と判断します。RBOTはminと当社推奨の管理限界値のmin以上であり、良好と判断します。は良好と判断します。計数汚染度は良好と判断します。計数汚染度はNAS級と当社推奨の管理限界値のNAS級以内であり、良好と判断します。重量汚染度は良好と判断します。重量汚染度は.mg/mlと当社推奨の管理限界値のmg/ml以内であり、良好と判断します。機器の潤滑状態SOAP／D－SOAPの結果、軸受の摩耗を示す錫が検出され、摩耗粒子の形態観察の結果、外部から混入したと思われる鉄錆、砂がやや多く観察されました。SOAPの結果、軸受の摩耗を示す錫が検出されました。SOAPの結果、軸受の摩耗を示す錫がppm、油の添加剤成分であるリンがppm検出されました。D－SOAPの結果、軸受の摩耗を示す錫が検出されました。D－SOAPの結果、鉄が、銅、鉛が、軸受の摩耗を示す錫が、外部から混入したと思われるカルシウムが、ナトリウムが検出されました。フェログラフィーの結果、外部から混入したと思われる鉄錆、砂が多く観察されました。異常摩耗の早期発見パラメータであるフェログラフィーのIs値が×のマイナス乗と良好の範囲にあるものの、摩耗粒子の形態観察の結果、外部から混入したと思われる鉄錆、砂がやや多く観察されました。
報告№109-09136 報告№114-00202 | 分析№109-001160 分析№114-000630 | 114-000630 | 潤滑油および減速機は継続使用可能な状態にあると判断します。但し、今後の摩耗推移を確認するためにも傾向監視を継続することが有効です。また、油の余寿命を計算した結果、年月まで使用可能と判断できました。定期的な分析今後懸念される凝着摩耗の進行を監視するため、定期的に分析を実施することを推奨します。最適な採油方法本試料油は、機器停止中にドレン口から採油されているため、別紙油中粒子の沈降の影響に示すように、油中粒子が油槽底部に沈降し、分析データが高濃度に出ている可能性があります。正確なデータによる診断を行うためにも、今後の採油は、極力運転中もしくは停止直後の油槽中層部から実施されることを推奨します。異常摩耗の早期発見のパラメータであるIs値は、前回のレベルからレベルに上昇しているものの、正常です。但し、潤滑部の摩耗が認められたため、定期的に潤滑油分析を実施し、摩耗推移を監視することが有用と考えます。フェログラフィーで観察された代表的な粒子は、以下の通りです。黒錆・潤滑状態がやや厳しい凝着摩耗により発生。局部的な厳しい金属接触と高い摩擦熱が発生していたことを示します。黒錆は、摩擦面が将来的に異常摩耗へ進展する可能性を示唆しているため、傾向監視が有用と思われます。詳細は、別紙傾向監視が必要な摩耗粒子をご覧ください。バックラッシ増加量による評価トライボ診断では、油中摩耗粒子濃度からバックラッシの増加量を求め、初期のバックラッシに増加量を加え、その合計を設計許容値と比較し減速機の余寿命を判断します。本減速機の仕様はハスバ歯車であり、累積鉄濃度および油量を基に、バックラッシ増加量を求めました。計算の結果、バックラッシの増加量は、約.μmとなりました。この増加量は、この増加量は、初期バックラッシをμmとして今回解析結果のバックラッシ増加分.μmを加えても.μmとなり、良好な状態にあると考えられます。計数汚染度はNAS級と当社推奨の管理限界値以下にあり、良好です。粘度、水分、酸価、IRの各データは良好でした。RBOTは新油データが無いことから、管理限界値での評価はできませんでした。但し、部分更油した年月時点でのRBOT推定値minと今回のRBOT値minのデータの変化から、RBOT値minに達するまでの余寿命を評価した結果、図RBOTの減少傾向に示す通り年月となりました。本試料油の添加剤は、一般にタービン油に比較して極圧添加剤や摩耗防止剤などの影響で、RBOTの試験結果が変動する傾向があります。そのため、ギヤ油の余寿命の評価を行うためには、RBOTの結果に加え、粘度、酸価、IRなどのデータを総合的に判断することが必要です。今回の分析結果からは、全てのデータは良好であり、本試料油は継続使用可能な状態にあると判断します。
報告№102-4041 | 分析№102-01993 | 102-01993 | 分析の結果、玉軸受及び潤滑油を交換されることを推奨します。玉軸受内部でアブレッシブ摩耗及び凝着摩耗が混在しています。異常摩耗の早期発見パラメータであるフェログラフィーのIs値が既にの乗と異常を示す領域に到達していることからも、次回定検までのヶ月間に玉軸受が損傷する場合があるため、玉軸受の交換を推奨します。更に、ころがり軸受の延命化処置として、軸受ケース内を清浄にすると共に、新油を精密に濾過しながら補充することを推奨します。尚、更油を実施しただけでは、軸受内部に発生した損傷はなくならず、その損傷が起点となって、疲労摩耗が進行するため、更油のみ実施した際は、運転開始後、時間以上経過した時点で再度分析を実施し、摩耗の進行状況を確認されることを推奨します。それは、ベアリングの主成分である鉄がSOAP／D－SOAPで多く検出された摩耗粒子の形態観察の結果から、異物の噛み込みにより発生した切削粒子、外部から混入した砂、鉄錆、厳しい金属接触により発生したシビア粒子が観察され、更に、異常摩耗の早期発見パラメータであるIs値がの乗と当社推奨の管理限界値に到達していることから判断しました。尚、潤滑を示す粘度、水分、全酸価、IRを判定するため、油名をお知らせいただくと共に、新油をLご提供ください。
報告№104-0180 | 分析№104-01335 | 104-01335 | 分析の結果、軸受メタルとオイルリングの摩耗が確認されました。今後、オイルリングの動きが悪く、油の供給量が減少し、油膜切れが発生する可能性がありますので、巡視時にオイルリングの動作状況を確認されると共に、～ヶ月以内に再分析を実施し、摩耗の進行状況を確認されることを推奨します。これらのことは、異常摩耗の早期発見パラメータであるフェログラフィーのIs値は、の乗と高く、摩耗粒子形態観察の結果、金属接触が厳しい場合に発生するシビア粒子、銅合金が多く観察されたことSOAPの結果、メタルの主成分である鉛がppm、オイルリングの主成分である銅がppm、D－SOAPの結果、メタルの主成分である鉛がppm、錫が、オイルリングの主成分である銅がppm検出されたこと以上のことから判断しました。尚、軸受の使用限界を推定するため、軸受の直径及び幅、油量、回転数、軸受メタルの種類をお知らせ下さい。
報告№109-09136 報告№111-00594 | 分析№109-001160 分析№111-002760 | 111-002760 | 対象設備は継続使用可能な状態にあると判断します。但し、SOAP-T法により油中金属分析を実施した結果、カルシウム濃度が若干高く、また潤滑油は水分も若干高いことから、今後摩耗の進行が懸念されました。そのため、以下の対策を推奨します。部分更油、または精密濾過ディーゼルエンジン中にSOAP-Tでカルシウムが検出された場合、そのカルシウムは硫酸カルシウムになっていることが知られています。このカルシウムは、いわゆる石膏であり、軸受の軟質金属に食い込んだり、埋め込まれたりして潤滑中に相手材を切削し、結果として軸受寿命が短くなることが弊社の研究結果から判明しています。本試料油は、このカルシウム濃度が比較的高いため軸受メタルの摩耗が促進する可能性が極めて高いことから、可能であれば更油、あるいは精密な濾過を推奨します。なお、水分の影響により金属表面で腐食摩耗が発生し、発生した鉄錆等の粒子が潤滑部に噛み込み摩耗が進行することがありますので、濾過、あるいは一部を新油と入れ替えて相対的に水分濃度を低くする、いわゆる部分更油によって水分低下させることが必要と判断します。次回点検でオイルリングの点検燃焼ガス中の硫黄分と添加剤が反応して生成したカルシウム化合物が若干高い濃度を示していました。これは、オイルリングの摩耗により燃焼ガスのシール性が低下したためと推定されることから、次回点検ではオイルリングの摩耗状態の点検を推奨します。定期的な分析フレッティング摩耗の進行が懸念されるため、今後は定期的に分析を実施し、摩耗の進行状況を確認することを推奨します。軸受メタルの情報提供今後軸受メタルの摩耗が進行した場合、摩耗程度を評価する必要がありますので、次回分析時には、メタルサイズ、直近のメタル交換からの運転時間をお知らせください。異種油の混入および油名の確認異種油の混入の有無、油名を再確認することを推奨します。フェログラフィー異常摩耗の早期発見パラメータとして摩耗粒子を定量化して評価するフェログラフィーのIs値は、潤滑状態が厳しいの乗でした。摩耗粒子の形態で比較的多く観察された粒子は、潤滑状態が正常な場合に発生する摩耗粒子フレッティングにより発生する赤錆局部的に高圧・高温となる場合に発生するフリクションポリマでした。これらの摩耗粒子が観察された場合、潤滑部で発生している摩耗形態は、正常なマイルド摩耗微振動によるフレッティング摩耗であり、そして局部的ではあるものの高圧・高温の箇所が発生していることも分かります。フレッティングの発生要因は、鉄系材料が接合されたり、勘合されたりする部分から発生します。フレッティングによる赤錆が少量発生しても直ちに異常ではありませんが、場合によっては、発生した赤錆が軸受摺動面に噛み込み、摩耗を進行させる場合があります。フリクションポリマは、潤滑油が摺動面に押し込められ高圧状態になると同時に、圧縮熱により高温状態になった結果、基油自身が重合反応を起こし生成することが知られています。そのため、高圧高温状態の解消がなされなければ、潤滑油の劣化が進行し、粘度上昇に因る潤滑異常に進展する場合があります。Iカップリング発光分光分析供試の潤滑油を分析した結果、検出された金属元素は、SOAP-Tの結果表に示すように、鉄、鉛、錫、リン、亜鉛、カルシウム、バリウム、アルミニウム、ナトリウム、ホウ素でした。検出されたこれらの金属元素から発生箇所を推定すると鉄、鉛、錫・軸受等リン、亜鉛、カルシウム・オイル添加剤バリウム、アルミニウム、ナトリウム、ホウ素・外部混入異物であると思われます。このうち、機械部品が摩耗したと思われる元素はのグループです。カルシウムなどの析出SOAP-Tでカルシウムがppm検出されました。この影響については、別紙カルシウムなどの析出を御覧ください。計数汚染度計数汚染度はNAS級以上と汚染されていました。フィルタ表面の異物観察で金属片、鉄錆、砂等が観察されたことから、汚染度が高い要因は、摩耗、エンジンオイルの反応生成物、そして外部混入異物の影響と思われます。粒度分布粒度分布は.～.μmの範囲にあり、.μmにピークが確認されました。μm以下の粒子が多いことから、燃焼して発生したすす等であることが分かります。水分はppmと当社推奨の管理限界値を超えていました。今後、水分の影響でエンジン内部に錆が発生し、その影響で摩耗が発生する懸念があります。IRIRの結果、新油のIRスペクトルと一致しない箇所が確認されました。異種油の混入または油名の誤りなどが考えられます。
報告№108-0390 報告№108-0390 | 分析№108-02630 分析№108-02630 | 108-02630 | 分析の結果、観察された摩耗粒子は僅かであり、前回に比較して、各データに変化はないことから、現在の所、潤滑状態は正常と判断できますが、摩耗粒子の形態観察で金属接触が厳しい場合に発生する～μmサイズのシビア粒子が僅かに観察されており、摺動面の極一部で油膜切れが発生していると考えられます。今後、継続して発生する場合も考えられますので、分析により継続して監視する必要があると考えます。一方、SOAPの結果、前回に比較して銅がppmからppmに増加しており、銅を使用した部分の溶出が進行していると考えられます。本軸受油槽内で銅合金を使用した箇所、貴社ご提供の図面からデフレクターとバッフルという部品の溶出によるものと考えられます。これらの部品はオイルシールの役目を果たしており、シャフトとのギャップが増大し油漏れの原因になることが懸念されるため、巡視の際には、油漏れと油面の低下に注意を払い監視する必要があります。以上のことから、摩耗の増加、油劣化の進行を確認する必要があるため、ヶ月後に分析を実施されることを推奨します。これらのことは、前回に比較して、計数汚染度は等級に変化はなく、SOAP／D-SOAPの鉄濃度に変化がないこと異常摩耗の早期発見パラメータであるフェログラフィーのIs値がのマイナス乗と良好の範囲にあるものの、摩耗粒子の形態観察で金属接触が厳しい場合に発生する～μmサイズのシビア粒子が観察されたことSOAPの結果、前回に比較して銅濃度の増加が確認されたこと以上のことから判断しています。は良好と判断します。計数汚染度は良好と判断します。計数汚染度はNAS級と当社推奨の管理限界値のNAS級以内にあり、良好と判断します。重量汚染度は良好と判断します。重量汚染度は.mg/mlと当社推奨の管理限界値のmg/ml以内にあり、良好と判断します。機器の潤滑状態SOAPの結果、銅が多く検出され、フェログラフィーの結果、金属接触が厳しい場合に発生する～μmサイズのシビア粒子が観察されています。SOAPの結果、銅が多く検出されています。SOAPの結果、油の添加剤成分であるリン、亜鉛が検出されています。一方、銅が検出されています。銅を使用した部分の溶出が進行していると考えられます。この溶出は検出された亜鉛系添加剤の成分と銅が反応し、溶出することが知られています。銅濃度は別紙鉱油の酸化に対する金属触媒の影響に示すように銅濃度が増加すると酸化速度が速まりますので、酸化劣化の進行状況を全酸価の変化で監視されることを推奨します。D－SOAPの結果は良好です。D－SOAPの結果、摩耗により発生する鉄が検出されていないことから、良好と判断します。フェログラフィーの結果、金属接触が厳しい場合に発生する～μmサイズのシビア粒子が観察されています。異常摩耗の早期発見パラメータであるフェログラフィーのIs値がのマイナス乗と良好の範囲にあるものの、摩耗粒子の形態観察の結果、金属接触が厳しい場合に発生する～μmサイズのシビア粒子が観察されています。
報告№108-5101 報告№108-5101 | 分析№108-03151 分析№108-03151 | 108-03151 | 泡立ち試験の結果は、一般的には消泡性能が低くいと判断できる値の-でしたが、新油値の-と同レベルにあったため、良好と判断しますまた、を示す粘度、水分、全酸価の各データが良好の範囲にあることから本試料油は継続使用可能です。尚、水分が新油に比較して高い値です。使用油であるAlphasynPGは、ポリグリコールベースの合成ギヤオイルであるため、水分を吸収しやすい特性があります。今後は、水分濃度の増加に注意されることを推奨します。機器の潤滑状態潤滑状態指数はのマイナス乗と濾過設備のない機器であれば正常な潤滑状態にあると判断できますが、ギヤボックスの油系統にはインラインフィルタとオフラインフィルタがあり、粒子の大部分は捕捉され、異常な摩耗状態が発生したとしても正常な潤滑状態にあると誤認してしまう可能性があります。ポンプの吐出量が不明であるため、フィルタが設置されていない場合の潤滑状態を推定することが出来ませんので、発生した摩耗粒子の形態から判断します。その結果、μm以下の摩耗粒子が観察されたことから、ギヤ歯面ではマイルドな摩耗状態が発生している可能性があります。また、摩耗粒子の形態観察の結果、μm以下の摩耗粒子が支配的で確認された量は少なく、フィルタの濾過性能が持続していると考えられます。以上のことから、フィルタの捕捉の影響による誤認を避けるため、これまでの採油箇所に加え、インラインフィルタとオフラインフィルタの捕捉物も分析し、その結果から潤滑状態を評価することを提案します。フィルタ捕捉物の分析を実施する際には、フィルタ使用時間の情報をご提供いただけますようお願い致します。泡立ち試験の結果、消泡性能が低いと判断できる値であるものの、新油と同レベルにあると判断します。水分が新油に比較して高い値です。使用油であるAlphasynPGは、ポリグリコールベースの合成ギヤオイルであるため、水分を吸収しやすい特性があります。今後は、水分濃度の増加に注意されることを推奨します。粘度は良好。粘度は.mm/sと新油値.mm/sに比較して、粘度変化率は+.％で、当社推奨の管理限界値である±％以内にあり、良好と判断します。粘度は.mm/sとなっています。粘度は.mm/sとなっています。粘度指数はとなっています。粘度指数はとなっています。泡立ち試験は-となっています。泡立ち試験は-と新油と同レベルにあり、消泡性能が新油と同レベルにあると判断します。水分は新油値より高い値となっています。水分はppmと新油値より高い値となっています。全酸価は良好。全酸価は.mgKOH/gと新油値.mgKOH/g以内にあり、良好と判断します。機器の潤滑状態摩耗粒子の形態観察の結果、ギヤ歯面の摩耗で発生したと推定されるμmサイズの摩耗粒子が観察されています。μmサイズの摩耗粒子が観察されています。異常摩耗の早期発見パラメータである潤滑状態指数がのマイナス乗と正常の範囲にあるものの、摩耗粒子の形態観察の結果、ギヤ歯面の摩耗で発生したと推定されるμmサイズの摩耗粒子が観察されています。
報告№109-09136 報告№112-00589 | 分析№109-001160 分析№112-002442 | 112-002442_date130403 | 分析の結果、潤滑油の劣化は確認されていないことから、継続使用可能な状態にあると判断します。但し、油中の汚染度がやや高く、汚染物がギヤ歯面や軌道面に噛み込み摩耗が進行することが懸念されるため、以下の対策を推奨します。減速機分析の結果、減速機は継続使用可能な状態にあると判断します。但し、切削摩耗や凝着摩耗、そして疲労摩耗が発生しており、今後も摩耗の進行を傾向監視するため、以下の対策を推奨します。定期的な分析定期的に分析を実施することにより、データの変化から異常の兆候を早期に発見することが可能となります。また、今回は対象設備の初回分析であるため、あと最低でも回分析を実施し、分析データの変化から今後の分析周期を検討することを推奨します。今後、切削摩耗、凝着摩耗の進行が懸念されるため、出来るだけ早めに回目の分析を実施することを推奨します。更油粘度は、一端上昇し始めると劇的に上昇することがあります。また、粘度上昇により粘性抵抗が増大して油温も上昇し、油が劣化しやすくなるため、劣化した場合、油中の酸成分により金属表面が腐食することがあるため、更油を推奨します。粘度は当社推奨の管理限界値を超えていました。粘度粘度は、mm/sと新油値mm/sに比較して、粘度変化率は+.％で、当社推奨の管理限界値である±％を超えていました。適正な粘度範囲で使用していない場合、粘性抵抗が増大することにより、油温が上昇して、油劣化の進行に繋がることが懸念されます。水分は、.と当社推奨の管理限界値の以下であり、良好と判断します。酸価は、.mgKOH/gと新油値.mgKOH/g以上であるものの、IRの結果で油劣化の兆候を示すカルボン酸の吸収が確認されていないことから、良好と判断します。IRIRチャートの結果、新油と使用油のスペクトルパターンはほぼ一致し、また、油劣化の兆候を示すカルボン酸の吸収が確認されていないことから、良好と判断します。計数汚染度は当社推奨の管理限界値以下であるものの、やや高い値でした。計数汚染度計数汚染度は、NAS級と当社推奨の管理限界値NAS級以下であるものの、やや高い値でした。重量汚染度は、mg/mlでした。光学顕微鏡写真重量汚染度で濾過したフィルタ表面上の夾雑物を光学顕微鏡で観察した結果、金属片、鉄錆、砂等が観察されました。はフェログラフィーおよびSOAP-Tの結果から総合的に判断した結果、継続使用は可能ですが、機器の機能を保持するためにも傾向管理が有用と考えます。フェログラフィー【定量分析：Is値】Is値は異常摩耗の早期発見パラメータのつで、摩耗粒子を定量化するために用います。今回のIs値はの乗とやや高い値でした。フェログラフィー【定性分析：摩耗粒子および摩耗形態観察】観察された代表的な摩耗粒子は、以下の通りでした。切削粒子・異物や金属表面の微小突起による切削摩耗により発生。シビア粒子・潤滑状態がやや厳しい凝着摩耗により発生。金属潤滑部が局部的に油膜切れを起していると考えられます。疲労摩耗粒子・繰返し応力を受けて発生。観察された摩耗粒子の中でも切削粒子、シビア粒子は、注意が必要です。減速機で切削摩耗が発生した場合、減速機内部で使用されている転がり軸受が切削摩耗により生じた軌道面の損傷が起点となって、寿命が分の程度に低下することがあることから、切削摩耗には十分注意する必要があります。切削摩耗の発生原因となる混入異物が残留している場合、この異物により切削摩耗が継続して発生する可能性があります。シビア粒子は、凝着摩耗に分類されます。これらの摩耗粒子は、軌道面で凝着、破断を繰り返し、この過程で生じる移着粒子が成長して摩耗粒子となります。そのため、軌道面では局部的に油膜切れが発生していることを示しています。この状態が継続した場合、摩耗粒子のサイズは徐々に大型化していき、軸受の損傷に至る場合がありますので、傾向監視が必要です。Iカップリング発光分光分析【SOAP-T】検出された金属元素から発生箇所を推定すると、以下の通りでした。鉄、鉛、銅、ニッケル・軸受等リン、モリブデン・添加剤亜鉛、カルシウム、アルミニウム、ナトリウム・外部混入異物SOAP-Tの結果、亜鉛が比較的高い値でした。ご提供頂いた新油ダフニースーパーギヤには、添加剤として含まれていないことから、異種油の混入、または油名の誤り、その他の亜鉛を使用した箇所の溶出・摩耗が考えられます。亜鉛メッキ等であった場合、耐食性が低下して腐食に進展することが懸念されます。バックラッシご提供いただいた減速機に関する情報からハスバ歯車の組み合わせの段減速機構であり、この歯車の構成から接触点箇所のバックラッシを求めました。尚、油量が不明でしたので、Lと仮定しました。ギヤのバックラッシの増加量を求めた結果、接触点箇所でバックラッシの増加量は、約.μmと推定されます。バックラッシ増加分の上限値は、メーカにより差異はあるものの、当社の推奨するバックラッシは、一般に推奨されるμmを管理目安にしています。この値に比較して十分に小さい値です。
報告№100-0289 | 分析№100-03696 | 100-03696 | 分析の結果、光学顕微鏡写真、フェログラフィーを除く項目は良好であった。光学顕微鏡写真に示すように、外部から混入した鉄錆、砂が多く見られました。また、フェログラフィーの結果からも、同様に外部から混入した鉄錆、砂が多く見られました。現在のところ、異常摩耗を示す摩耗粒子は確認されていないものの、外部から混入した異物が軌道面、転動面に噛み込み、摩耗を進行させる場合がありますので、ヶ月以内に分析を実施し、摩耗の進行状況を確認されることを推奨します。稼動中に濾過が可能であれば、濾過を推奨します。尚、別添資料鉱油の酸化に対する金属触媒の影響に示す通り、この銅は非常に強力な油の酸化触媒となり、劣化を進行させます。更に、油の劣化により、油中の酸成分が増大し、金属表面を腐食する、いわゆる腐食摩耗が発生し、軸受焼損等の障害に進展する可能性があります。銅濃度で以下に管理されることを推奨します。
報告№107-0366 報告№108-0300 | 分析№107-01900 分析№108-02105 | 108-02105 | 濾過後の試料油を分析した結果、計数汚染度がNAS級と、濾過前のNAS級に対してランク増加していました。計数汚染度がランク増加していますが、濾過前がNAS級、濾過後がNAS級と、いずれも清浄なレベルにあり、継続使用可能な状態にあると判断します。
報告№109-0029 報告№109-0029 | 分析№109-00138 分析№109-00138 | 109-00138 | 分析の結果、ギヤ歯面、転がり軸受の軌道面、共に潤滑状態は正常であることが確認され、ギヤおよび軸受は継続使用可能な状態にあると判断します。これらのことは、前々回に比較してSOAP／D－SOAPの結果、ギヤ歯面及び転がり軸受の摩耗により発生する鉄濃度が減少したこと、異常摩耗の早期発見パラメータであるフェログラフィーのIs値がの乗から変化はなく、摩耗粒子の形態観察の結果、ギヤ歯面および転がり軸受で発生する微小な疲労摩耗粒子が多く観察されたこと以上のことから判断しています。尚、トライボ診断では、バックラッシの増加量を分析結果から計算できますので、構造が確認できる図面、ギヤの形式、歯形、モジュール、歯数、回転数、増速比、歯幅をお知らせ下さい。計算結果をご報告いたします。計数汚染度は良好と判断します。計数汚染度は良好と判断します。計数汚染度はNAS級と当社推奨の管理限界値のNAS級以内にあり、良好と判断します。重量汚染度は.mg/mlとなっています。重量汚染度は.mg/mlとなっています。機器の潤滑状態ギヤ歯面および転がり軸受の潤滑状態は正常と判断します。SOAPの結果、鉄および銅が検出されています。SOAPの結果、摩耗により発生する鉄および銅、油の添加剤成分であるリン、カルシウムが検出されています。D－SOAPの結果、鉄が検出されています。D－SOAPの結果、摩耗により発生する鉄、油の添加剤成分であるリン、カルシウムが検出されています。フェログラフィーの結果、微小な疲労摩耗粒子が多く観察されています。フェログラフィーの結果、異常摩耗の早期発見パラメータであるIs値がの乗と高く、摩耗粒子の形態観察の結果、微小な疲労摩耗粒子が多く観察されています。
報告№109-09539 報告№109-09539 | 分析№109-003332 分析№109-003332 | 109-003332 | ・摩耗状態SOAP／D－SOAPの結果、前回同様に潤滑油中からは鉄が検出されました。粒子観察の結果から、フレッティングにより発生した赤錆が比較的多く観察されたことから、潤滑部で発生している摩耗形態はフレッティング摩耗であることが分かりました。但し、転がり軸受寿命の指標としている摩耗粒子が観察されなかったことから、フレーキングは発生していないと判断でき、また、異常摩耗の早期発見パラメータであるフェログラフィーのIs値が前回のの乗から乗に桁減少していることから、摩耗は安定しているものと判断します。・汚染度計数汚染度は前回のNAS級から変化はなく、清浄でした。結論軸受は継続使用可能な状態にあると判断できます。
報告№108-0227 報告№110-00611 | 分析№108-01664 分析№110-002675 | 110-002675 | Iカップリング発光分光分析供試のタービン油をSOAP／D－SOAPで分析した結果、鉄、錫、亜鉛、カルシウム、ナトリウムが検出されました。これらの検出された金属元素から発生箇所を推定すると鉄、錫・軸受等亜鉛、カルシウム、ナトリウム・外部混入異物であると思われます。このうち、機械部品が摩耗したと思われる元素はのグループです。フェログラフィー異常摩耗の早期発見パラメータとして摩耗粒子を定量化して評価するフェログラフィーのIs値は、前回ののマイナス乗から乗に上昇していました。摩耗粒子の形態で比較的多く観察された粒子は、潤滑状態が正常な場合に発生する摩耗粒子、内部発生または外部から混入したと思われる鉄錆、外部から混入した砂等でした。このような摩耗粒子が観察された場合には、潤滑部で発生している摩耗は、正常なマイルド摩耗であることが分かります。前回に比較して計数汚染度はNAS級からNAS級にランク増加し、当社推奨の管理限界値に到達していました。フィルタ表面の異物観察で鉄錆、砂等が観察されたことから、汚染度が高い要因は、内部発生または外部混入異物の影響と思われます。前回同様に粘度、水分、全酸価、IR、RBOTの各データは良好でした。軸受および潤滑油は継続使用可能な状態にあるものの、以下の対策を推奨します。濾過油中の汚染度が高く、今後観察された異物が軸受摺動面に噛み込み摩耗が進行すること懸念されるため、至急濾過を推奨します。
報告№108-0387 報告№109-09088 | 分析№108-02609 分析№109-000760 | 109-000760 | 軸受の潤滑状態および初期試験を実施し、前回データと照合した結果、油中摩耗粒子の減少が確認されています。油中の粒子濃度は、油膜破断による発生や、油槽内などでの沈降が均衡したところで一定、いわゆる平衡状態になりますが、このバランスが崩れると増加する場合と減少する場合とに分かれます。本軸受では、油中の粒子が減少する要因となるフィルタ類は設置されておらず、濾過による減少は考えられませんので、油中の摩耗粒子が減少したのは、摩耗粒子がほとんど発生せず、油槽内部での沈降があったためと考えられます。以上のことから、本軸受は摩耗の進行がなく、潤滑状態は安定した状態にあったものと判断します。これらのことは、前回に比較して、計数汚染度はランク減少し、SOAP／D-SOAPの鉄および錫濃度に変化がないこと異常摩耗の早期発見パラメータであるフェログラフィーのIs値がのマイナス乗と良好の範囲にあること以上のことから判断しています。潤滑油の基本特性潤滑油の基本特性は、良好の範囲にあることから、本試料油は継続使用可能と判断します。尚、補給によりRBOTが前回に比較しmin上昇していますので、今後は今回のRBOT値によりデータ管理を行います。
報告№104-0190 報告№104-8038 | 分析№104-01395 分析№104-01486 | 104-01486 | 精点Aを実施した結果、摩耗は安定していると判断します。但し、前回同様に摩擦熱が高い場合に発生するフリクションポリマがやや多く見られており、今後油劣化の進行が懸念されます。念のため、ヶ月後に精点Aを実施し、油の劣化状況を確認されることを推奨します。これらのことは、前回に比較して、計数汚染度はランク減少し、SOAP／D-SOAPの鉄及び錫濃度に大きな変化がなく、異常摩耗の早期発見パラメータであるフェログラフィーのIs値が、.と良好の範囲にあること摩耗粒子の形態観察の結果から、前回同様にフリクションポリマが観察されたこと以上のことから判断しました。
報告№109-09007 報告№109-09007 既報では、軸受の交換を推奨した４号ロール№３のＩｓ値は１０の８乗でしたが、本軸受はこの値に比較して６桁低い１０の２乗であり、軸受としては継続使用可能な範囲にあると考えられます。 | 分析№109-000321 分析№109-000321 | 109-000321 | トライボ診断を実施し、、汚染度、潤滑状態を確認する。採油について今回の採油は、機器停止中にドレンプラグから実施しているため、油循環中に採油した場合に比較し、油中粒子の沈降の影響を受け、分析データが低濃度に出る可能性があります。粒子の沈降は、採油時の油温や粒子サイズにより相違があります。例えば、μmの鉄系摩耗粒子であれば、油温がで時間にcm、時間でcm程度となります。このように、油温とサイズにより沈降速度は変化しますので、採油は極力この影響を少なくして実施することが重要で、油中粒子が均一な分散状態で実施するのが最良です。可能であれば、採油直前に潤滑油を撹拌されることを推奨します。今回の分析は以上のことを踏まえて結果を検討します。軸受の潤滑状態分析の結果、観察された摩耗粒子の多くは、フレッティングにより発生する赤錆でした。これらの摩耗粒子を異常摩耗の早期発見パラメータのIs値として数値化して求めたところ、の乗とやや高いことが分かりました。但し、フレッティングにより発生した赤錆がやや多く観察されており、今後、これらの赤錆が軸受軌道面に噛み込み、転がり軸受の寿命の指標となるフレーキングに進展することが懸念されるため、定期的に分析を実施し、摩耗の進行状態を監視しながら、使用されることを推奨します。尚、他社のミルロールで実施した、傾向監視による予防保全の好事例を添付しますので、参考にして下さい。を示す粘度、水分、全酸価、IRの各データは良好であることから、この油は継続使用可能と判断します。計数汚染度がNAS級と当社推奨の管理限界値内にあり、重量汚染度がmg/mlと汚染されています。
報告№107-6026 報告№107-0388 | 分析№107-02108 分析№107-02010 | 107-02010 | 分析の結果、銅を使用した箇所および軸受メタルで摩耗が確認されました。摩耗粒子形態観察で金属接触が厳しい場合に発生するシビア粒子がやや多く観察されたことから、軸受摺動面では厳しい金属接触が発生しています。今後、更に摩耗が進行することが懸念されるため、ヶ月後に再度分析を実施し、摩耗の進行状況を確認することを推奨します。これらのことは、異常摩耗の早期発見パラメータであるフェログラフィーのIs値がと良好の範囲にあるものの、摩耗粒子形態観察の結果、金属接触が厳しい場合に発生するシビア粒子がやや多く観察されたことSOAP／D－SOAPで銅が検出され、D－SOAPで錫が検出されたこと以上のことから判断しました。尚、トライボ診断は、軸受メタルの表面積と油量の情報をご提供いただければ、摩耗量を求め、その結果から軸受メタルの摩耗状況を定量的に評価することが可能となりますので、情報をご提供下さい。
報告№108-0133 報告№108-0147 | 分析№108-00811 分析№108-00957 | 108-00957 | 年月日更油日TS－投与、汚染度を確認する。更油後・TS－投与後の試料油を分析した結果、計数汚染度がNAS級、重量汚染度がmg/mlと共に当社推奨の管理限界値を超えていました。フィルタ表面の異物観察でフィルタ表面が茶褐色になっていたことから、汚染度が高い要因は、スラッジの影響と考えられました。今後バルブ類の動作障害が発生することが懸念されるため、濾過を実施されることを推奨します。一方、を示す粘度、水分、全酸価、IRの各データは良好の範囲にあることから、この油は継続使用可能と判断します。
報告№101-6004 | 分析№101-00061 | 101-00061 | 分析の結果、を示す粘度、水分、全酸価、RBOT、IRの各データは良好であり、この油は継続使用可能と判断します。一方、を示す計数汚染度、重量汚染度、機器の潤滑状態を示すSOAP／D－SOAP、フェログラフィーの各データは、適正に採油が実施されていたとした場合、今回分析データは、全て良好であり、汚染状態、潤滑状態、共に良好と判断出来るデータですが、汚染度の粒子分布状態が若干サイズの大きな方に多目になっているのが気がかりでした。通常の粒子分布状態は、サイズの一番小さな～μmのレンジの等級が一番悪く、サイズが大きくなるにしたがって等級が良くなる傾向を示します。今回の試料油は、汚染度そのものは問題となるような汚染度ではないものの、粒子分布が正規分布状態を示していません。このような場合、当社のこれまでの経験では、潤滑油槽内の錆発生や外部から砂などが混入したなどが考えられます。光学顕微鏡写真の結果、砂等の混入によるものと確認されました。この砂は、摺動部分に噛み込み、摩耗を進行させる場合があります。今後、摩耗により汚染度が上昇するようであれば、濾過を実施するなどの対策が必要になると思われます。
報告№109-09136 報告№111-00316 | 分析№109-001160 分析№111-001478 | 111-001478 | RBOTは当社推奨の管理限界値以下であり、IRの結果で新油に確認されているcm-付近の酸化防止剤の吸収が確認されませんでした。潤滑油は酸化防止剤の減少と判断されますので、今回の採油後に更油を実施していなければ更油を推奨します。IRIRの結果で新油に確認されているcm-付近の酸化防止剤の吸収が確認されませんでした。RBOTRBOTの結果、minと当社推奨の管理限界値のmin以下でした。水分は良好でした。
報告№108-0135 報告№108-0135 | 分析№108-00841 分析№108-00841 | 108-00841 | トライボ診断の結果、泡立ち試験を除く項目は良好でした。泡立ち試験の結果は、-と新油値の-に比較して高い値でした。消泡性能が低下していることが確認されたことから、今後の使用時間によっては、油の酸化劣化が進行したり、ギヤ歯面およびベアリング軌道面で油膜切れが発生したりする場合があるため、消泡剤の添加による消泡性能の改善が必要になると思われます。一方、摩耗粒子の形態観察でμm以下の小さな摩耗粒子が観察され、潤滑状態指数は-.と濾過設備のない機器であれば、正常な潤滑状態にあると判断できる状況でした。但し、ギヤボックスの油系統にはインラインフィルタとオフラインフィルタがあり、μmサイズ以上の粒子の大部分は捕捉され、異常な摩耗状態が発生したとしても正常な潤滑状態にあると誤認してしまう可能性があります。フィルタの捕捉の影響による誤認を避けるため、今後の診断に当たっては、これまでの採油箇所に加え、インラインフィルタやオフラインフィルタの捕捉物も分析し、その結果から潤滑状態を評価することを推奨します。尚、フィルタ捕捉物の分析を実施する際には、フィルタ流量、フィルタ使用時間などの追加情報が必要です。是非ご提供下さい。泡立ち試験の結果、消泡性能が低下していることが確認されました。粘度は良好。粘度は.mm/sと新油値mm/sに比較して、粘度変化率は+.％で、当社推奨の管理限界値である±％以内にあり、良好と判断する。粘度はmm/sでした。粘度はmm/sでした。粘度指数はでした。粘度指数はでした。泡立ち試験は-でした。泡立ち試験は-と新油に比較して高い値でした。消泡性能が低下していることが確認されました。水分は良好。水分は.ppmと当社推奨の管理限界値の以下であり、良好と判断します。全酸価は良好。全酸価は.mgKOH/gと新油値.mgKOH/g以内であり、良好と判断します。機器の潤滑状態精密な濾過設備がない機器であれば、潤滑状態指数は正常の範囲にあると判断します。潤滑状態指数は正常の範囲にあると判断します。異常摩耗の早期発見パラメータである潤滑状態指数が-.と、精密な濾過設備がない機器であれば、潤滑状態指数は正常の範囲にあると判断します。
報告№105-0249 | 分析№105-01655 | 105-01655 | 粘度がmm/sと新油のmm/sに比較して、粘度変化率は+.％で、処置領域にありました。現在、ISOVGからISOVGに移行しているため異常ではなく、本試料油は継続使用可能と判断します。
報告№109-09136 報告№113-00696 | 分析№109-001160 分析№113-002991 | 113-002991 | 潤滑油は物理的性状が良好の範囲にあるものの、計数汚染度がやや高い値でした。今後、汚染度の増加に伴い、汚染物が潤滑部に噛み込むことによる摩耗の進行が懸念されます。軸受は継続使用可能な状態にあると判断します。但し、今後の摩耗推移を確認するためにも傾向監視を継続することが有効です。定期的な分析今後の汚染度の増加および疲労摩耗、フレッティング摩耗の推移を監視するため、定期的な分析実施を推奨します。異常摩耗の早期発見のパラメータであるIs値は、前回のレベルからレベルに低下しているものの、高い値でした。また、潤滑部の摩耗が認められたため、定期的に潤滑油分析を実施し、摩耗推移を監視することが有用と考えます。フェログラフィーで観察された代表的な粒子は、以下の通りです。正常な摩耗粒子・潤滑状態が正常なマイルド摩耗により発生。疲労摩耗粒子・繰返し応力による金属疲労で発生。大型化するとフレーキングの発生が懸念されます。赤錆・フレッティングにより発生。フレッティングは、・軸と転がり軸受の内輪内面・軸受箱と転がり軸受の外輪外面・転がり軸受の軌道輪と転動体の箇所で発生する可能性があります。フレッティング粒子は酸化して硬いため、軸受軌道面に噛み込んだ場合はその傷が疲労剥離の起点となり、疲労摩耗へと進展することが想定されます。計数汚染度はNAS級を上回っていた前回からNAS級にランク低下し、当社推奨の管理限界値以下にあるものの、やや高い値でした。また、重量汚染度は.mg/mlからmg/mlに減少しているものの、当社推奨の管理限界値を超えていました。直ちに異常となる摩耗粒子は観察されていないことから継続使用可能と判断しますが、傾向監視をすることが有用です。フィルタ残渣に金属片、粘ちょう物、鉄錆、砂等が観察されたことから、汚染度が高い要因は、摩耗粒子、スラッジ、外部混入異物の影響と考えられます。前回同様に粘度、水分、酸価、IRの各データは良好です。
報告№109-09136 報告№111-00576 | 分析№109-001160 分析№111-002694 | 111-002694 | 軸受は継続使用可能な状態にあると判断します。但し、グリースはちょう度の上昇がみられ、軟化していることが確認されたことから、以下の対策を推奨します。グリースの交換今後、グリースの漏洩や油膜切れの発生が懸念されるため、グリースを交換されることを推奨します。フェログラフィー摩耗粒子の形態で比較的多く観察された粒子は、潤滑状態が正常な場合に発生する摩耗粒子でした。このような摩耗粒子が観察された場合には、潤滑部では正常なマイルド摩耗が発生していることが分かります。Iカップリング発光分光分析供試グリースを分析した結果、検出された金属元素は、SOAPの結果表に示すように、鉄、ニッケル、錫、リン、亜鉛、カルシウム、バリウム、アルミニウム、ナトリウムでした。これらの検出された金属元素から発生箇所を推定すると鉄、ニッケル、錫・軸受等リン、亜鉛・グリース添加剤カルシウム、バリウム、アルミニウム、ナトリウム・増ちょう剤等であると思われます。このうち、機械部品が摩耗したと思われる元素はのグループです。グリースの物理的性状滴点、全酸価、IRの各データは良好でした。一方、ちょう度は、と当社推奨の管理上限値のより若干高くなっており、グリースが軟化していることが分かりました。軟化したグリースを使用した場合、グリースの漏洩や軸受等で油膜切れが発生することが懸念されます。
報告№107-6588 報告№107-6590 | 分析№107-02904 分析№107-02946 | 107-02946 | 分析の結果、摩耗粒子の形態観察で外部から混入したと思われる鉄錆が多く観察されました。今後これらの異物が軸受軌道面に噛み込み摩耗が進行し、転がり軸受の寿命の指標となるフレーキングに進展することが懸念されるため、ヶ月後に再度分析を実施し、摩耗の進行状況を確認することを推奨します。これらのことは、前回に比較して異常摩耗の早期発見パラメータであるフェログラフィーのIs値がの乗から乗に桁上昇したこと摩耗粒子形態観察の結果、外部から混入したと思われる鉄錆が多く観察されたことSOAP／D－SOAPの結果、鉄が増加していたこと以上のことから判断しました。尚、SOAPの鉄濃度がppm、油量リットルから摩耗体積を計算すると.cmとなります。この体積からベアリング軌道面の摩耗面積を検討し、この情報を傾向管理する必要がありますので、ベアリング番号および前回更油日をお知らせ下さい。
報告№109-09078 報告№109-09078 | 分析№109-000712 分析№109-000713 | 109-000713 | 、汚染度、潤滑状態を確認する。分析の結果、ギヤ歯面、転がり軸受の軌道面、共に潤滑状態は正常であることが確認され、ギヤおよび軸受は継続使用可能な状態にあると判断します。尚、ギヤ油の添加剤は、一般にタービン油や作動油などに比較して極圧添加剤や摩耗防止剤などの濃度が高く、この影響でRBOT試験の結果が低く出る傾向があります。そのため、ギヤ油の余寿命の評価をタービン油と同等の精度で得るには、RBOTの結果に加え、粘度、水分、全酸価、IRなどのデータを総合的に判断することが必要です。本試料油は、各分析データを総合的に評価しました。その結果、RBOTは新油に比較して低い値であるものの、粘度、全酸価は良好の範囲にあり、かつ、IRの分析結果でスペクトルパターンが新油と一致していたことから、本試料油は継続使用可能な状態にあると判断します。これらのことは、SOAP／D－SOAPの結果、鉄が検出され、異常摩耗の早期発見パラメータであるフェログラフィーのIs値がの乗とやや高いものの、摩耗粒子の形態観察の結果、ギヤ歯面および転がり軸受で発生する微小な疲労摩耗粒子が多く観察されたことである粘度、水分、全酸価、IR、RBOTの各データは良好の範囲にあること以上のことから判断しています。尚、トライボ診断では、バックラッシの増加量を分析結果から計算できますので、構造が確認できる図面、ギヤの形式、歯形、モジュール、歯数、回転数、増速比、歯幅をお知らせ下さい。計算結果をご報告いたします。
報告№4466 | 分析№98-02567 | 9802567 | は良好です。粘度は良好です。粘度は.mm/sと前回データの.mm/sに比較して、変化なく良好と判断します。水分は良好です。水分は.と当社推奨の管理限界値以下であり、良好と判断します。全酸価は良好です。全酸価は.mgKOH/gと当社推奨の管理限界値.mgKOH/g以内にあり、良好と判断します。劣化の兆候は見られません。IRの結果から、油劣化の兆候を示すカルボン酸の吸収は確認されておらず、良好と判断します。は良好です。計数汚染度は良好です。計数汚染度はNAS級と当社推奨の管理限界値のNAS級以下であり、良好と判断します。重量汚染度は良好です。重量汚染度は.mg/mlと当社推奨の管理限界値のmg/ml以下であり、良好と判断します。機器の潤滑状態潤滑状態は正常です。検出された金属濃度は極微量であり、良好と判断します。SOAPの結果、異常と思われる元素は検出されておらず、D－SOAPの結果、摩耗により発生したと思われる銅が、外部から混入したと思われるナトリウムが、カルシウムが検出されましたが、極微量ですので良好の範囲にあると判断します。潤滑状態は正常の範囲にあります。フェログラフィー分析の結果、Is値が.と当社の研究結果から見て正常の範囲にあり、潤滑状態は正常と判断します。これは、フェログラフィー分析で観察された粒子を電子顕微鏡により詳細に観察した結果、写真～に示すとおり、μm以下の比較的小さな粒子が支配的であった事によります。
報告№101-0200 | 分析№101-01799 | 101-01799_20011210修正 | 本試験は、モービルタービンオイルヘビーメディアムJとモービルDTEオイルヘビーメディアムを混合して使用しているため、その混合割合の確認と油の汚染及び劣化状態を確認することを目的としました。尚、各試料油の分析結果の比較表を表及び写真～に示します。但し、サンプルビンが当社指定のものではなく、ペットボトルを使用しており、今回汚染状況の確認は参考値と御考え下さい。混合割合の推定分析の結果、粘度が.mm/sと粘度の低いVGの新油値.mm/sに比較して変化は確認されませんでした。仮に、混合比をVGをに対して、VGをとすると粘度は.mm/sと計算されます。又、混合比をVGをに対して、VGをとすると粘度は.mm/sとなります。この計算値と測定値を比較すると明らかにVGの混合はないと思われます。油の劣化状況油の劣化状況を確認するために実施した全酸価の結果、.mgKOH/gと新油値の.mgKOH/gに比較して、.mgKOH/g上昇しており、劣化が進行していることが確認されました。油の汚染状況を示す計数汚染度、重量汚染度の結果、計数汚染度、重量汚染度、共に当社推奨の管理限界値を超えており、至急対策が必要です。対策は、汚染物が油の添加剤成分である亜鉛の析出により発生したスラッジと外部から混入した鉄錆、砂であるため、当社清浄分散剤TS－の投与と濾過が有効と考えます。但し、当社清浄分散剤TS－は、水分濃度が高い油には適用できませんので、念のため、当社より供給するサンプルビンで再度採油を実施し、水分濃度を再度確認されること推奨します。
報告№106-4500 報告№106-6012 | 分析№106-00057 分析№106-00187 | 106-00187 | オーバーホールヶ月後に初期試験を実施した結果、観察された摩耗粒子から本試料には初期のなじみ摩耗が発生していたと考えられました。今回のようになじみ過程で切削粒子、シビア粒子が観察された場合は、なじみ過程が正常に終了していない場合があり、異常摩耗に進展することも懸念する必要があります。なじみ過程が正常な状態で終了した場合、切削粒子、シビア粒子は観察される事が少なく、従って、今回のなじみ過程では、局部的な金属接触がごく一部で発生したと考えられます。この接触が、既に正常な状態に推移しているか、或いは、進行しているのかを確認するためには、ヶ月毎にあと回の初期試験を実施されることを推奨します。これらのことは、異常摩耗の早期発見パラメータであるフェログラフィーのIs値がの乗とやや高く、摩耗粒子の形態観察の結果、異物の噛み込みにより発生する切削粒子、金属接触が厳しい場合に発生するシビア粒子が観察されたこと以上のことから判断しました。
報告№109-0017 報告№109-0017 | 分析№109-00067 分析№109-00067 | 109-00067 | 本トライボ診断は、、摩耗進行状況、汚染状況を確認する。採油について今回の採油は、機器停止中に下部廃油管から実施しているため、油循環中に採油した場合に比較し、油中粒子の沈降と油槽底部に下向きに接続されている廃油管の形状の影響を受け、分析データが変動する可能性があります。粒子の沈降は、採油時の油温や粒子サイズにより相違があります。例えば、μmの鉄系摩耗粒子であれば、油温がで時間にcm、日でcm程度となります。このように、油温とサイズにより沈降速度は変化しますので、採油は極力この影響を少なくして実施することが重要で、油中粒子が均一な分散状態で実施するのが最良です。今回の分析は以上のことを踏まえて結果を検討します。軸受の潤滑状態トライボ診断の結果、転がり軸受軌道面の微小領域に摩耗が僅かに発生しているものの、転がり軸受の寿命の指標となるフレーキングの発生が確認されていないことから、現在のところ、ベアリングは継続使用可能な状態にあると判断します。一方、スラスト軸受の摩耗状態は、前回に比較してSOAP／D－SOAPの結果で、メタルの主成分である錫が増加していたことから、摩耗が進行している可能性があります。採油条件が異なるためメタルの摩耗があったと断定することはできませんが、参考にメタルの平均的な摩耗深さを計算した結果、μmとなり、メタル表面粗さをsと仮定すると、メタルの摩耗は分の程度摩耗していると考えられました。AHの回転速度は非常に遅く、そのため潤滑状態は混合潤滑になっていると思われます。速度が速い状態での混合潤滑は注意が必要ですが、本機の場合は、極めてゆっくりした速度で回転しているため、摩耗もゆっくり進行すると思われます。摩耗進行は、定期的な分析により把握できるため、今後は極力条件を揃えた採油を実施して、摩耗量の傾向監視を行うよう推奨します。を示す粘度、水分、全酸価、IRの各データは良好であることから、この油は継続使用可能と判断します。油の汚染状況計数汚染度がNAS級と当社推奨の管理限界値内にあり、重量汚染度が.mg/mlと比較的清浄な値を示しています。
報告№106-0025 報告№106-0018 | 分析№106-00118 分析№106-00085 | 106-00085 | 分析の結果、摩耗粒子の観察結果から、軸受摺動面ではやや厳しい金属接触が発生していることが確認されました。分析データの汚染度は、NAS級と正常な汚染度の範囲にありますが、観察された摩耗粒子の中には、馴染み過程、或いは、異常摩耗に遷移する際のいずれの場合にも観察される粒子が含まれていました。そのため、今後、更に摩耗が進行することを懸念する必要があります。可能であれば、次回試運転時に再度分析を実施し、汚染状況及び摩耗の進行状況を確認されることを推奨します。これらのことは、異常摩耗の早期発見パラメータであるフェログラフィーのIs値がと良好の範囲にあるものの、摩耗粒子形態観察の結果、金属接触が厳しい場合に発生するシビア粒子がやや多く観察されたこと以上のことから判断しました。尚、採油前の排油量がドレン配管分であり不足していた可能性も考えられます。今後の採油はドレン配管分の油量の～倍程度行って、採油を実施されることを推奨します。
報告№101-0132 | 分析№101-01144 | 101-01144 | 分析の結果、フェログラフィー、SOAP／D－SOAPを除く項目は良好でした。SOAP／D－SOAPの鉄濃度が高く、フェログラフィーの摩耗の過酷度を示すIs値がの乗とやや高い値でした。摩耗粒子の形態観察の結果、ギヤ歯面の摩耗粒子が支配的ですが、わずかにベアリング軌道面、転動面から発生した粒子が確認されることから、Is値が高い要因は、ギヤ歯面の摩耗がマイルドな状態で進行し、その後、ベアリングの軌道面、転動面に微小な疲労剥離が発生したものと考えられます。現在のところ、ギヤ歯面は全く問題ないと思われますが、ベアリング軌道面及び転動面に肉眼では確認できない程度の微小なフレーキングが発生していることが確認されております。今後、これらの微小な傷が起点となって、疲労摩耗が進展しますので、定期的に分析を実施し、摩耗の進行状況を確認されることを推奨します。分析周期は、ご提供いただいた回転数から、運転時間が時間経過すれば採油可能な状態になりますので、次回分析は運転時間時間後に採油を実施されることを推奨します。又、油中の汚染粒子濃度が高くなっており、これらの汚染粒子がギヤ歯面やベアリング軌道面、転動面に噛み込み摩耗を進行させますので、更油、油槽内の入念な洗浄を実施されることを併せて推奨します。尚、粘度がmm/sとモービルギヤとしては低く、モービルギヤの可能性がありますので、ご確認ください。
報告№104-0378 報告№105-6030 | 分析№104-02669 分析№105-00845 | 105-00845 | 初期試験を実施した結果、本軸受の潤滑状態は、観察された摩耗粒子の形態から初期のなじみ摩耗が確認されました。一般に、潤滑状態のなじみ過程では、油膜切れが原因で発生するシビア粒子が観察されることがありませんが、シビア摩耗粒子が観察された場合は、なじみ過程が正常に終了していないこともあり、異常摩耗に進展することも懸念する必要があります。なじみ過程が正常な状態で終了した場合、シビア粒子が観察される事は少ないため、今回のなじみ過程では、局部的な金属接触が発生したものと考えられます。この接触が、既に正常な状態に推移しているか、或いは、進行しているのかを確認するためには、ヶ月後に回目の初期試験を実施されることを推奨します。これらのことは、計数汚染度がNAS級と初期値としてはやや高いこと異常摩耗の早期発見パラメータであるフェログラフィーのIs値がと良好の範囲にあるものの、摩耗粒子形態観察の結果、金属接触が厳しい場合に発生するシビア粒子、外部から混入した鉄錆が観察されたことD－SOAPの結果、鉄が、オイルリングの主成分である銅が、メタルの主成分である錫が検出されたこと以上のことから判断しました。
報告№109-09136 報告№112-00668 | 分析№109-001160 分析№112-003112 | 112-003112 | 潤滑油の劣化はなく、汚染度は良好な範囲にあることから、継続使用可能と判断します。軸受は継続使用可能な状態にあると判断します。はフェログラフィーおよびSOAP／D-SOAPの結果から総合的に判断した結果、正常な状態にあると考えられます。フェログラフィー【定量分析：Is値】Is値は異常摩耗の早期発見パラメータのつで、摩耗粒子を定量化するために用います。今回のIs値はのマイナス乗と、低い値でした。フェログラフィー【定性分析：摩耗粒子および摩耗形態観察】分析結果から観察された全ての粒子量は少でした。Iカップリング発光分光分析【SOAP／D-SOAP】検出された金属元素から発生箇所を推定すると、以下の通りでした。錫・軸受等リン・添加剤カルシウム、ケイ素、ナトリウム・外部混入異物前回に比較して水分はから.ppmに減少しており、良好でした。計数汚染度はNAS級、重量汚染度は.mg/mlと、当社推奨の管理限界値以下であり、良好でした。前回同様に粘度、水分、全酸価、IR、RBOTの各データは良好でした。油の余寿命は、使用油の使用期間または使用時間が不明であったため、ご依頼の油の余寿命に関する検討は行えませんでした。ただし、今回の結果から酸化防止剤の残存量は%であり、継続使用可能な状態にありました。可能であれば、使用期間、あるいは使用時間の情報をご提供下さい。
報告№109-09136 報告№111-00576 | 分析№109-001160 分析№111-002696 | 111-002696 | 軸受は継続使用可能な状態にあると判断します。但し、グリースはちょう度の上昇がみられ、軟化していることが確認されたことから、以下の対策を推奨します。グリースの交換今後、グリースの漏洩や油膜切れの発生が懸念されるため、グリースを交換されることを推奨します。フェログラフィー摩耗粒子の形態で比較的多く観察された粒子は、潤滑状態が正常な場合に発生する摩耗粒子でした。このような摩耗粒子が観察された場合には、潤滑部では正常なマイルド摩耗が発生していることが分かります。Iカップリング発光分光分析供試グリースを分析した結果、検出された金属元素は、SOAPの結果表に示すように、鉄、鉛、錫、リン、亜鉛、カルシウム、バリウム、アルミニウム、ナトリウムでした。これらの検出された金属元素から発生箇所を推定すると鉄、鉛、錫・軸受等リン、亜鉛・グリース添加剤カルシウム、バリウム、アルミニウム、ナトリウム・増ちょう剤等であると思われます。このうち、機械部品が摩耗したと思われる元素はのグループです。グリースの物理的性状滴点、全酸価、IRの各データは良好でした。一方、ちょう度は、と当社推奨の管理上限値のより若干高くなっており、グリースが軟化していることが分かりました。軟化したグリースを使用した場合、グリースの漏洩や軸受等で油膜切れが発生することが懸念されます。
報告№108-0130 報告№108-0130 | 分析№108-00761 分析№108-00761 | 108-00761 | 分析の結果、転がり軸受の寿命の指標となるフレーキングで発生する摩耗粒子が観察されていないことから、本軸受は継続使用可能な状態にあると判断します。但し、摩耗粒子の形態観察で金属接触が厳しい場合に発生するμm以上の大型のシビア粒子が観察されました。観察されたシビア粒子は視野に個と少ないことから、現状の潤滑状態に異常はないと思われますが、今後転がり軸受の寿命の指標となるフレーキングに進展することが懸念されるため、定期的に分析を実施し、摩耗の進行状況を確認することを推奨します。これらのことは、異常摩耗の早期発見パラメータであるフェログラフィーのIs値がの乗とやや高く、摩耗粒子の形態観察の結果、金属接触が厳しい場合に発生するシビア粒子が多く観察され、中でもμm以上の大型のシビア粒子が観察されたこと以上のことから判断しました。計数汚染度は良好と判断します。計数汚染度は良好と判断します。計数汚染度はNAS級と当社推奨の管理限界値のNAS級以内にあり、良好と判断します。重量汚染度はmg/mlでした。重量汚染度はmg/mlでした。機器の潤滑状態異常摩耗の早期発見パラメータであるフェログラフィーのIs値がの乗とやや高く、摩耗粒子の形態観察の結果、金属接触が厳しい場合に発生するシビア粒子が多く観察され、中でもμm以上の大型のシビア粒子が観察されました。SOAPは良好です。SOAPの結果、油の添加剤成分であるリンが検出されました。摩耗により発生する鉄が検出されていないことから、良好と判断します。D－SOAPの結果、鉄が検出されました。D－SOAPの結果、摩耗により発生する鉄が検出されました。フェログラフィーの結果、金属接触が厳しい場合に発生するシビア粒子が多く観察され、中でもμm以上の大型のシビア粒子が観察されました。異常摩耗の早期発見パラメータであるフェログラフィーのIs値がの乗とやや高く、摩耗粒子の形態観察の結果、金属接触が厳しい場合に発生するシビア粒子が多く観察され、中でもμm以上の大型のシビア粒子が観察されました。
報告№107-4530 報告№107-7016 | 分析№107-01164 分析№107-01692 | 107-01692 | オーバーホール終了からヶ月経過後の汚染度、潤滑状態を確認する。分析の結果、SOAP／D－SOAPの結果でメタルの主成分である錫が検出されました。軸受メタルの摩耗は、軸受メタルの主成分である錫がSOAPでppm、D－SOAPで検出されたことから確認しています。メタルの摩耗深さをSOAPの錫濃度ppm、油量Lから下式により算出しました。錫の摩耗体積＝錫濃度×-×油量×.×÷錫密度＝×-××.×÷.＝.平均的な摩耗深さ＝摩耗体積÷摩耗面積×＝.÷.×＝計算の結果、平均的な摩耗深さがμmとなり、メタルの表面粗さをsと仮定すると、メタルの摩耗は表面粗さの割程度が摩耗していると考えられました。現在のところ軸受メタルは継続使用可能と判断しますが、今後更に摩耗が進行することが懸念されるため、ヶ月後に再度分析を実施し、汚染度および摩耗の進行状況を確認することを推奨します。
報告№109-09136 報告№111-00676 | 分析№109-001160 分析№111-003407 | 111-003407 | 潤滑油および対象設備は継続使用可能な状態にあると判断します。但し、今後も摩耗の進行を傾向監視するため、以下の対策を推奨します。更油或いは部分更油による水分濃度の調整水分の影響により金属表面で腐食摩耗が発生し、発生した鉄錆等の粒子が潤滑部に噛み込み摩耗が進行することがありますので、更油或いは部分更油などにより相対的に水分濃度を低くするなどの方法を推奨します。定期的な分析切削摩耗や凝着摩耗の進行が懸念されるため、今後は定期的に分析を実施し、摩耗の進行状況を確認することを推奨します。フェログラフィー異常摩耗の早期発見パラメータとして摩耗粒子を定量化して評価するフェログラフィーのIs値は、前回のの乗から乗に上昇し、潤滑状態が厳しくなっていることを示していました。摩耗粒子の形態で比較的多く観察された粒子は、潤滑状態が正常な場合に発生する摩耗粒子異物の噛み込みにより発生する切削粒子金属潤滑部が局部的に油膜切れを起して発生するシビア粒子でした。これらの摩耗粒子が観察された場合、潤滑部で発生している摩耗形態は、正常なマイルド摩耗異物による切削摩耗潤滑状態がやや厳しい凝着摩耗であることが分かります。切削摩耗は、他の摩耗形態に比較して摩耗進行速度が速く注意が必要で、定期的なトライボ診断による状態監視が必要と考えます。切削摩耗の原因となる混入異物が残留している場合、この異物により切削摩耗が継続して発生する可能性があります。Iカップリング発光分光分析供試の潤滑油を分析した結果、検出された金属元素は、SOAPの結果表に示すように、鉄、鉛、銅、ニッケル、リン、亜鉛、カルシウム、バリウム、アルミニウム、ナトリウム、マグネシウムでした。検出されたこれらの金属元素から発生箇所を推定すると鉄、鉛、銅、ニッケル・エンジン部品リン、亜鉛、カルシウム・オイル添加剤バリウム、アルミニウム、ナトリウム、マグネシウム・外部混入異物であると思われます。このうち、機械部品が摩耗したと思われる元素はのグループです。銅を使用した箇所の摩耗・溶出SOAPで銅が検出されました。銅の影響については、別紙鉛および銅を使用した箇所の摩耗・溶出を御覧ください。重量汚染度はmg/mlでした。n-ペンタン不溶解分n-ペンタン不溶解分は.mass%でした。水分はppmと当社推奨の管理限界値を超えていました。今後、水分の影響でエンジン内部に錆が発生し、その影響で摩耗が発生する懸念があります。
報告№109-09136 報告№113-00494 | 分析№109-001160 分析№113-002043 | 113-002043 | 対象設備は継続使用可能と判断します。但し、摩耗促進の要因となる固形のカルシウム化合物がやや高い値で検出されたことから以下の対策を推奨します。対策定期的な分析固形のカルシウム化合物がコンロッドメタルやクランクメタル等に噛み込み、切削摩耗を促進させる懸念があるため、定期的に分析を実施し、摩耗状態を監視することを推奨します。総合的に判断した結果、は許容範囲内にあり、機器は継続使用可能と判定しますが、摺動部の摩耗が認められたため、定期的に潤滑油分析を実施し、摩耗推移を監視することが有用と考えます。フェログラフィー【定量分析：Is値】Is値は異常摩耗の早期発見パラメータのつで、摩耗状態を定量化するために用います。Is値はの乗と、やや高い値でしたが、損傷領域であるの乗程度には到達しておらず問題ないと判定します。フェログラフィー【定性分析：摩耗粒子の摩耗形態観察】比較的多く観察された粒子は、以下の通りです。正常な摩耗粒子・潤滑状態が正常なマイルド摩耗により発生。シビア粒子・潤滑状態がやや厳しい凝着摩耗により発生。極微小領域で油膜切れが発生したことを示します。観察された摩耗粒子の中でもシビア粒子は、摩擦面が将来的に異常摩耗へ進展する可能性を示唆しているため、傾向監視が有用と思われます。詳細は、別紙傾向監視が必要な摩耗粒子をご覧ください。Iカップリング発光分光分析【SOAP-T】検出された金属元素と想定される発生箇所は、以下の通りです。鉄、鉛、銅、クロム、錫・エンジン部品等リン、亜鉛、カルシウム、モリブデン・添加剤アルミニウム、ケイ素、ナトリウム、マグネシウム、ホウ素・外部混入異物シリンダライナ、ピストンリングの摩耗SOAP-Tで鉄がppm検出され、フェログラフィーで鉄系のシビア粒子が観察されたことから、鉄を主成分とした部品、例えばシリンダライナやピストンリング等が摩耗している可能性があります。しかし、異常摩耗を示す大型摩耗粒子は観察されず、また、本設備の油量をLと仮定し、検出された鉄濃度から計算される摩耗体積は約mmと少量であることから、シリンダライナおよびピストンリング等は、継続使用可能な状態にあると判断します。コンロッドメタル、クランクメタルの摩耗SOAP-Tで錫がppm、鉛が、銅が検出されたことから、コンロッドメタル、クランクメタルが摩耗していると推定されます。現時点では低濃度であることから継続使用可能と判断しますが、今後、摩耗が進行し異常摩耗に進展することを防止するため、摩耗推移の監視が有用です。詳細は、別紙コンロッドメタル・クランクメタルの摩耗をご覧ください。固形カルシウム化合物の生成SOAP-Tでカルシウムがppm検出されました。この固形カルシウムは、潤滑油に混入した燃焼ガス中の酸成分がカルシウム添加剤と中和反応して生成される比較的硬い化合物のため、摺動面に噛み込み、切削摩耗が進行することが懸念されます。詳細は、別紙固形カルシウム化合物の生成をご覧ください。
報告№109-09136 報告№111-000121 | 分析№109-001160 分析№111-000631 | 111-000631 | 潤滑油は継続使用可能な状態にあると判断します。粘度、全酸価、IR、RBOTの各データは良好でした。尚、別紙RBOTの減少傾向から油の余寿命を求めた結果、本試料は直近の更油から起算して稼働日数が年月まで使用可能であることが分かります。水分は良好でした。
報告№107-4517 報告№107-4549 | 分析№107-00829 分析№107-02528 | 107-02528 | 今回の採油は、機器停止から約週間経過した後にドレンバルブから抜油を実施しながら実施しました。そのため、油中粒子が均一に分散している油循環中の採油に比較し沈降の影響を受け、分析データが高濃度に出る可能性があると思われます。今回の分析は以上のことを踏まえて結果を検討しました。分析の結果、計数汚染度が当社推奨の管理限界値に到達していました。摩耗粒子形態観察の結果、外部から混入した鉄錆、砂等の異物が比較的多く観察されたことから、汚染の要因は、外部から混入した異物によることが確認されました。これは、ドレンから採油したため油槽底部に堆積していた汚染物を採取した可能性が考えられました。軸受は、D－SOAPの結果で軸受メタルの主成分である錫がと若干検出されていますが、現在のところ継続使用が可能な状況にあると思われます。また、油の基本特性を示す粘度、水分、全酸価、IRの各データは全て良好の範囲にあり、この油は継続使用可能と判断します。今後は、錫濃度をもとに摩耗量を評価し、軸受の損傷状況を監視する必要があると考えられます。次回分析時には、今回提出いただきましたトライボ診断仕様確認書の欄にある設備情報機械要素情報採油情報等の各データをご提供いただきますようお願いいたします。尚、機器の潤滑状態をより正確に知るには、粒子の沈降の影響を極力抑え、油中粒子が均一な分散状態に近い状態での採油が望ましく、そのため対象機器の運転中、または停止直後に採油を実施されることを推奨します。
報告№107-4545 報告№108-5077 | 分析№107-02185 分析№108-02823 | 108-02823 | トライボ診断の結果、粘度を除く項目は良好でした。粘度は、新油値のmm/sに比較し変化率が-.％のmm/sとなっており、当社推奨の管理限界値である±％を超えています。粘度低下の要因のひとつとなる異種油の混入や劣化がIRで確認できなかったことから、今回の粘度低下は、潤滑油の製造ロットによる差異、または、潤滑油の分子がせん断作用を受けて低下したことなどが考えられます。現在のところ、本試料油は継続使用可能な状態にありますが、粘度低下は、シール部からの漏れ量の増加につながりやすくなることから、定期的な分析により粘度の低下および油の劣化の進行状況を確認することを推奨します。粘度が当社推奨の管理限界値を超えています。粘度は当社推奨の管理限界値を超えています。粘度はmm/sと新油値mm/sに比較して、粘度変化率は-.％で、当社推奨の管理限界値である±％を超えています。粘度はmm/sです。粘度はmm/sです。粘度指数はです。粘度指数はです。水分は良好。水分は.ppmと当社推奨の管理限界値の以下にあり、良好と判断します。全酸価は良好。全酸価は.mgKOH/gと新油値.mgKOH/g以内にあり、良好と判断します。
報告№109-09136 報告№110-00571 | 分析№109-001160 分析№110-002543 | 110-002543 | Iカップリング発光分光分析供試のギヤ油をSOAP／D－SOAPで分析した結果、鉄、銅アンチモン、錫、リン、亜鉛、カルシウム、アルミニウム、マグネシウムが検出されました。これらの検出された金属元素から発生箇所を推定すると鉄、銅、アンチモン、錫・ギヤ・軸受等リン、亜鉛、カルシウム、アルミニウム、マグネシウム・外部混入異物であると思われます。このうち、機械部品が摩耗したと思われる元素はのグループです。フェログラフィー異常摩耗の早期発見パラメータとして摩耗粒子を定量化して評価するフェログラフィーのIs値は、潤滑状態が正常なの乗でした。摩耗粒子の形態で比較的多く観察された粒子は、潤滑状態が正常な場合に発生する摩耗粒子、フレッティングにより発生する赤錆でした。このような摩耗粒子が観察された場合には、潤滑部では正常なマイルド摩耗と微振動によるフレッティング摩耗が発生していることが分かります。フレッティングは、軸と内輪内面軸受箱と外輪外面軌道輪と転動体ギヤ歯面の箇所で発生する可能性があります。フレッティング粒子は酸化して硬いため、軸受軌道面やギヤ歯面に噛み込んだ場合はその傷が疲労剥離の起点となり、疲労摩耗へと進展することが想定されます。計数汚染度はやや高い値でした。汚染度が高い要因は、摩耗によるものと思われます。減速機は継続使用可能な状態にあると判断します。今後も傾向を監視することを推奨します。定期的な分析摩耗の進行を監視するため、定期的に分析を実施し、摩耗の進行状況を確認することを推奨します。バックラッシによる評価ギヤ歯面の的確な摩耗状態の判断を行うため、減速機内部の各歯車の構造が確認できる図面、各ギヤの形式、歯形、モジュール、歯数、歯幅等の情報をご提供下さい。
報告№108-0411 報告№110-00656 | 分析№108-02744 分析№110-003010 | 110-003010 | は、油の粘度変化率、油中のスラッジの発生量などを判断パラメータに、粘度、全酸価、有機物・有機化合物、酸化安定度で評価します。分析の結果、油の粘性を示す粘度は、新油値のmm/sに比較して粘度変化率が+％の.mm/sとほぼ変化はなく、また油中のスラッジの発生量を示す全酸価は、新油値の.mgKOH/gに対して.mgKOH/gでほぼ変化が見られず劣化は確認されていない。さらには有機物・有機化合物の結果でも油が劣化した場合に発生するカルボン酸の発生も確認されず、酸化防止剤の残存量を示す酸化安定度は、限界値minに比較して、十分に残量があるminであった。以上のように、の健全性を示す各パラメータは全て良好であり、潤滑油の劣化は確認されませんでした。油中の水分を計測した結果、水分はと新油と同等であり、継続使用可能な状態にあることが確認されました。潤滑油は継続使用可能な状態にあると判断します。
報告№109-09136 報告№112-00664 | 分析№109-001160 分析№112-003065 | 112-003065 | 潤滑油は、油の劣化は確認されず、汚染度も良好な範囲にあることから、継続使用可能な状態にあると判断します。軸受は継続使用可能な状態にあると判断します。但し、将来的な摩耗進行の有無を確認するためにも傾向監視を継続することが有効です。定期的な分析今後懸念される切削摩耗や凝着摩耗の進行を監視するため、定期的に分析を実施することを推奨します。はフェログラフィーおよびSOAP/D-SOAPの結果から総合的に判断した結果、継続使用は可能ですが、機器の機能を保持するためにも傾向管理が有用と考えます。フェログラフィー【定量分析：Is値】Is値は異常摩耗の早期発見パラメータのつで、摩耗粒子を定量化するために用います。今回のIs値はの乗とやや高い値でした。フェログラフィー【定性分析：摩耗粒子および摩耗形態観察】分析結果から比較的多く観察された摩耗粒子は、以下の通りでした。切削粒子・異物や金属表面の微小突起による切削摩耗により発生。シビア粒子・潤滑状態がやや厳しい凝着摩耗により発生。金属潤滑部が局部的に油膜切れを起していると考えられます。観察された摩耗粒子の中でも切削粒子、シビア粒子は、注意が必要です。摩耗形態の中でも切削摩耗は摩耗進行速度が速く、転がり軸受でこの摩耗形態が発生した場合には寿命が分の程度に低下することも知られており、切削摩耗により生じた軌道面の損傷が起点となって、転がり軸受の寿命となるフレーキングに進展することから、傾向監視が必要です。シビア粒子は、凝着摩耗に分類されます。これらの摩耗粒子は、軌道面で凝着、破断を繰り返し、この過程で生じる移着粒子が成長して摩耗粒子となります。そのため、軌道面では局部的に油膜切れが発生していることを示しています。この状態が継続した場合、摩耗粒子のサイズは徐々に大型化していき、軸受の損傷に至る場合がありますので、傾向監視が必要です。Iカップリング発光分光分析【SOAP／D-SOAP】検出された金属元素から発生箇所を推定すると、以下の通りでした。鉄、錫・軸受等リン、ナトリウム・外部混入異物計数汚染度、重量汚染度は共に良好でした。粘度、水分、酸価、IR、RBOTの各データは良好でした。尚、別紙RBOTの減少傾向から油の余寿命を求めた結果、本試料は直近の更油から起算して稼働日数が年月まで使用可能であることが分かりました。
報告№109-09136 | 分析№109-001160 | 112-002787 | 油の劣化進行は確認されなかったものの、油中の汚染度が高く、増加傾向にあることから、以下の対策を推奨します。対象設備は継続使用可能な状態にあると判断します。但し、将来的な摩耗進行の有無を確認するためにも傾向監視を継続することが有効です。濾過摩耗粒子や異物等がギヤ歯面や軸受軌道面に噛み込むことによる摩耗の進行が懸念されるため、可能であれば濾過を推奨します。定期的な分析今後懸念される凝着摩耗、疲労摩耗の進行を監視するため、定期的に分析を実施することを推奨します。新油との比較による評価を示す粘度、酸価のデータは新油データを基準として評価しています。今回は油名が不明であったため評価できませんでしたが、今後評価する場合は、使用している新油を同時に分析することをご検討下さい。はフェログラフィーおよびSOAP-Tの結果から総合的に判断した結果、継続使用は可能ですが、機器の機能を保持するためにも傾向管理が有用と考えます。フェログラフィー【定量分析：Is値】Is値は異常摩耗の早期発見パラメータのつで、摩耗粒子を定量化するために用います。Is値はの乗と、やや高い値でした。フェログラフィー【定性分析：摩耗粒子および摩耗形態観察】分析結果から比較的多く観察された粒子は、以下の通りでした。シビア粒子・潤滑状態がやや厳しい凝着摩耗により発生。金属潤滑部が局部的に油膜切れを起していると考えられます。疲労摩耗粒子・繰返し応力を受けて発生。観察された摩耗粒子の中でもシビア粒子は、将来的な摩耗の進行に繋がる可能性を示唆しているため、傾向監視が必要と思われます。シビア粒子は、凝着摩耗に分類されます。この摩耗粒子は、ギヤ歯面や軸受軌道面で凝着、破断を繰り返し、この過程で生じる移着粒子が成長して摩耗粒子となります。そのため、ギヤ歯面や軸受軌道面では局部的に油膜切れが発生していることを示しています。この状態が継続した場合、摩耗粒子のサイズは徐々に大型化していき、設備の損傷に至る場合がありますので、傾向監視が必要です。Iカップリング発光分光分析【SOAP-T】検出された金属元素から発生箇所を推定すると、以下の通りでした。鉄、鉛、錫、亜鉛・ギヤ、軸受等リン、カルシウム・添加剤バリウム、アルミニウム、ケイ素、ナトリウム・外部混入異物計数汚染度は、NAS級以上と、当社推奨の管理限界値を超えていました。摩耗粒子の形態観察およびSOAP-Tの結果から、汚染度が高い要因は摩耗と外部混入異物の影響と思われます。粘度粘度はmm/sとISOVG規格内にありました。水分はppmと当社推奨の管理限界値以下であり、良好でした。酸価は油名が不明であったため、新油データとの比較ができず評価できませんでした。潤滑油および設備の劣化比較と傾向はフェログラフィーおよびSOAP-Tの結果から総合的に判断した結果、前回同様に傾向管理が必要な状態にあると考えられます。フェログラフィー【定量分析：Is値】Is値は前回同様にの乗とやや高い値でした。フェログラフィー【定性分析：摩耗粒子および摩耗形態観察】前回同様にシビア粒子が比較的多く観察されました。また、今回は疲労摩耗粒子が比較的多く観察されました。Iカップリング発光分光分析【SOAP-T】前回と比較して鉄が.ppmからに低下しているものの、比較的高い値で検出されました。計数汚染度は、前回同様にNAS級以上と当社推奨の管理限界値NAS級を超えており、また粒子数も増加傾向にありました。粘度粘度は前回に比較してmm/sからmm/sに低下し、前回同様にISOVG規格内にありました。水分は前回に比較してppmからppmに減少し、前回同様に当社推奨の管理限界値以下であり、良好でした。酸価は前回に比較して.mgKOH/gから.mgKOH/gに低下していることから、油劣化は進行していないと考えられます。
報告№106-4509 報告№106-4509 | 分析№106-00265 分析№106-00267 | 106-00267 | 提供情報にストレーナサイズが不明となっていたため、ストレーナの影響を織り込んだ診断を行う事は出来ないが、使用されているストレーナサイズが一般的に使用される数μmレベルの精密なストレーナであった場合、添加剤が劣化してスラッジ化したものが認められるため、ストレーナ目詰まりの原因となる可能性が考えられた。分析の結果、重量汚染度が.mg/mlと＃－と同程度の高い値を示していた。重量汚染度の上昇原因となっている汚染物は、＃－同様に添加剤成分のモリブデン、マグネシウム、亜鉛、リンがスラッジとして析出し、これに摩耗で発生した鉄、銅などが混合して粘性のある劣化物になっていると推定された。これらのことは、異常摩耗の早期発見パラメータである潤滑状態指数はの乗とやや高いものの、摩耗の形態はマイルド摩耗と呼ぶ比較的小さな粒子が大勢を占めること計数汚染度は良好の範囲にあるものの、重量汚染度が.mg/mlと高い値を示し、フィルタ表面が茶褐色になっていること油中金属濃度の結果、ギヤやベアリングなどの鉄系材料の摩耗、モリブデン、マグネシウム、亜鉛、リンなどの添加剤の析出が検出されたこと以上のことから判断した。
報告№107-0049 報告№107-5005 | 分析№107-00196 分析№107-00244 | 107-00244 | 平成年月電動サーボを導入、試験運転開始平成年月日より運転開始サイクロ減速機を用いた電動サーボを導入したため、本トライボ診断は初期値を取ることを目的としました。精点Aを実施した結果、潤滑油は継続使用可能と判断します。一方、摩耗粒子形態観察で異物の噛み込みにより発生する切削粒子、疲労摩耗粒子が観察されたことから、減速機内部では、切削摩耗と疲労摩耗が混在していたことが確認できました。観察された摩耗粒子はμm以下の比較的小さな摩耗粒子が支配的で、D－SOAPの鉄濃度もと微量であることから、摩耗は軽微であることが確認されました。但し、観察された摩耗形態の中で切削摩耗は摩耗進行速度が速いため、進行状況を分析により監視することを推奨します。連続運転される場合は、次回分析時期をヶ月後に実施することを併せて推奨します。これらのことは、異常摩耗の早期発見パラメータであるフェログラフィーのIs値がと良好の範囲にあるものの、摩耗粒子形態観察の結果、異物の噛み込みにより発生する切削粒子、疲労摩耗粒子が観察されたことD－SOAPの結果、鉄が検出されたことを示す粘度、水分、全酸価、RBOT、IRの各データは良好であること以上のことから判断しました。
|  | 113-001436 | 分析の結果、油の劣化進行は確認されなかったものの、水分は更油が必要な濃度を超えていました。対象設備は継続使用可能な状態にあると判断します。但し、今後の摩耗進行の有無を確認するためにも傾向監視を継続することが有効です。更油或いは部分更油による水分濃度の調整水分の影響により金属表面で腐食摩耗が発生し、発生した鉄錆等の粒子が潤滑部に噛み込み摩耗が進行することがありますので、更油或いは部分更油などにより相対的に水分濃度を低くするなどの方法を推奨します。定期的な分析今後懸念される摩耗の進行を監視するため、定期的に分析を実施することを推奨します。はフェログラフィーおよびSOAP-Tの結果から総合的に判断した結果、継続使用は可能ですが、機器の機能を保持するためにも傾向管理が有用と考えます。フェログラフィー【定量分析：Is値】Is値は異常摩耗の早期発見パラメータのつで、摩耗粒子を定量化するために用います。Is値はの乗と、高い値でした。フェログラフィー【定性分析：摩耗粒子および摩耗形態観察】分析結果から比較的多く観察された粒子は、以下の通りでした。正常な摩耗粒子・潤滑状態が正常なマイルド摩耗により発生。Iカップリング発光分光分析【SOAP-T】検出された金属元素から発生箇所を推定すると、以下の通りでした。鉄、鉛、銅、クロム、アンチモン、ニッケル、錫・エンジン部品等リン、亜鉛、カルシウム・添加剤アルミニウム、ケイ素、ナトリウム、マグネシウム・外部混入異物クランクメタルの摩耗SOAP-Tで錫がppm、ニッケルがppm、銅が検出されたことから、クランクメタルが摩耗していると推定されました。ディーゼルエンジンのクランクメタルは積層構造になっており、一般的にクランクメタルの最表面はホワイトメタル層が存在し、その下にニッケル層、さらにその下には銅と鉛の合金であるケルメット層が存在します。メタルが接触すると、先ずホワイトメタル部が摩耗し、その後、すぐ下のニッケル部まで摩耗し始め、最終的にはケルメット層へと摩耗が進みます。その結果、ホワイトメタル層の主成分である錫や鉛、そしてメタルの第二層のニッケルやケルメット層の銅が検出されます。今後、摩耗が進行した場合、軸受が焼付を起こす可能性があるため、注意が必要です。粘度粘度はmm/sと新油値.mm/sに比較して、粘度変化率が+％となっており、当社推奨の管理限界値である±％以内にあり、良好と判断します。水分は.と当社推奨の管理限界値を超えていました。今後、水分の影響でエンジン内部に錆が発生し、その影響で摩耗が発生する懸念があります。酸価、塩基価酸価はmgKOH/gと新油値mgKOH以下であり、塩基価はmgKOH/gと当社推奨の管理限界値.以上にあることから、良好と判断します。
報告№109-09361 報告№109-09361 | 分析№109-003818 分析№109-003818 | 109-003818 | 、汚染度、潤滑状態は良好でした。潤滑油および軸受は継続使用可能な状態にあると判断します。は良好と判断します。粘度は良好と判断します。粘度はmm/sと新油値mm/sに比較して、粘度変化率は+.％で、当社推奨の管理限界値である±％以内にあり、良好と判断します。水分は良好と判断します。水分は.ppmと当社推奨の管理限界値の以下であり、良好と判断します。全酸価は良好と判断します。全酸価は.mgKOH/gと新油値.mgKOH/gに比較して変化はないことから、良好と判断します。IRの結果、良好と判断します。IRの結果、油劣化の兆候を示すカルボン酸の吸収が確認されていないことから、良好と判断します。RBOTの結果、良好と判断します。RBOTはminと当社推奨の管理限界値のmin以上であり、良好と判断します。は良好と判断します。計数汚染度は良好と判断します。計数汚染度はNAS級と当社推奨の管理限界値のNAS級以内であり、良好と判断します。重量汚染度は良好と判断します。重量汚染度は.mg/mlと当社推奨の管理限界値のmg/ml以内であり、良好と判断します。機器の潤滑状態SOAP／D－SOAPの結果、軸受の摩耗を示す錫が検出されました。SOAPの結果、軸受の摩耗を示す錫が検出されました。SOAPの結果、軸受の摩耗を示す錫がppm、油の添加剤成分であるリンが、バリウムがppm検出されました。D－SOAPの結果、軸受の摩耗を示す錫が検出されました。D－SOAPの結果、鉄が、軸受の摩耗を示す錫が、油の添加剤成分であるバリウムが、外部から混入したと思われるカルシウムが、ナトリウムが検出されました。フェログラフィーの結果は良好です。異常摩耗の早期発見パラメータであるフェログラフィーのIs値がの乗と良好の範囲にありました。
報告№102-4535 | 分析№102-03281 | 102-03281 | 精点Aを実施した結果、軸受メタルの摩耗が確認されました。今後、更に摩耗が進行する場合がありますので、可能であれば濾過を実施すると共に、ヶ月以内に精点Bを実施し、汚染状況及び摩耗の進行状況を確認されることを推奨します。これらのことは、重量汚染度がmg/mlと当社推奨の管理限界値を超えており、異常摩耗の早期発見パラメータであるフェログラフィーのIs値が、と良好の範囲にあるものの、摩耗粒子の形態観察の結果、異物の噛み込み、金属表面の微小突起により発生する切削粒子、金属接触が厳しい場合に発生するシビア粒子が観察された又、D－SOAPで、鉄が、メタルの主成分である錫が.ppm、油の添加剤成分である亜鉛がppm検出されたことから判断しました。
報告№109-09136 報告№110-00618 | 分析№109-001160 分析№110-002698 | 110-002698 | フェログラフィー異常摩耗の早期発見パラメータとして摩耗粒子を定量化して評価するフェログラフィーのIs値は、潤滑状態が厳しいの乗でした。摩耗粒子の形態で比較的多く観察された粒子は、潤滑状態が正常な場合に発生する摩耗粒子、異物の噛み込みなどで発生する切削粒子、金属潤滑部が局部的に油膜切れを起して発生するシビア粒子、局部的に高圧・高温となる場合に発生するフリクションポリマ、外部から混入したと思われる鉄錆等でした。このような摩耗粒子が観察された場合には、潤滑部では正常なマイルド摩耗、異物等による切削摩耗、やや厳しい摩耗形態の凝着摩耗が発生し、そして局部的ではあるものの高圧・高温の箇所が発生していることも分かります。特に、切削摩耗は摩耗形態の中でも摩耗進行速度が速く、転がり軸受でこの摩耗形態が発生した場合には寿命が分の程度に低下することも知られています。切削摩耗により生じた軌道面の損傷が起点となって転がり軸受の寿命となるフレーキングに進展することが懸念されます。フリクションポリマは、潤滑油が軌道面に押し込められ高圧状態になると同時に、圧縮熱により高温状態になった結果、基油自身が重合反応を起こし生成することが知られています。そのため、高圧高温状態の解消がなされなければ、潤滑油の劣化が進行し、粘度上昇に因る潤滑異常に進展する場合があります。計数汚染度はやや高い値でした。フェログラフィーの結果から、汚染度が高い要因は、摩耗と外部混入異物の影響と思われます。粘度、水分、全酸価の各データは良好でした。軸受および潤滑油は継続使用可能な状態にあるものの、切削摩耗等の発生が確認されているため、以下の対策を推奨します。定期的な分析摩耗の進行を監視するため、定期的に分析を実施し、摩耗の進行状況を確認することを推奨します。最適な採油方法本試料油は、機器停止中にドレンプラグから採油されています。機器が停止している状態では、別紙油粒子の沈降の影響に示すように油槽内で撹拌がなくなり固形物が沈降するため、油中汚染度は高くなると推定されます。今後の採油は、極力運転中もしくは停止直後の油槽中層部から実施されることを推奨します。
報告№108-5028 報告№108-5028 | 分析№108-00933 分析№108-00933 | 108-00933 | トライボ診断の結果、泡立ち試験を除く項目は良好でした。泡立ち試験の結果は、一般的には消泡性能が低くいと判断できる値の-ですが、新油値の-と同レベルにあったため、良好と判断します。一方、摩耗粒子の形態観察の結果、ギヤ歯面の摩耗で発生したと推定される～μmサイズの摩耗粒子が観察されました。ギヤボックスの油系統にはインラインフィルタとオフラインフィルタがあり、μmサイズ以上の粒子の大部分は捕捉されていると考えられます。それにもかかわらず、～μmのやや大型の摩耗粒子が確認されており、ギヤ歯面の潤滑状態は、やや厳しい状態であると考えられました。また、フィルタの目詰まりにより濾過効率が低下している可能性も考えられました。今後さらに摩耗が進行することが懸念されるため、定期的に分析を実施すると共に、フィルタのメンテナンスを検討されることを推奨します。尚、油中摩耗粒子は、インラインフィルタやオフラインフィルタに捕捉され、異常な摩耗状態が発生したとしても正常な潤滑状態にあると誤認してしまう可能性が考えられます。これを避けるため、今後の診断に当たっては、これまでの採油箇所に加え、インラインフィルタやオフラインフィルタの捕捉物も分析し、その結果から潤滑状態を評価することを併せて推奨します。フィルタ捕捉物の分析を実施する際には、フィルタ流量、フィルタ使用時間などの追加情報が必要です。是非ご提供下さい。泡立ち試験の結果、消泡性能が低いと判断できる値であるものの、新油と同レベルにありました。粘度は良好。粘度は.mm/sと新油値.mm/sに比較して、粘度変化率は-.％で、当社推奨の管理限界値である±％以内にあり、良好と判断する。粘度はmm/sでした。粘度はmm/sでした。粘度指数はでした。粘度指数はでした。泡立ち試験は-でした。泡立ち試験は-と新油と同レベルにあり、消泡性能が新油と同レベルにあることが確認されました。水分は良好。水分は.ppmと当社推奨の管理限界値の以下であり、良好と判断します。全酸価は良好。全酸価は.mgKOH/gと新油値.mgKOH/gに比較して高いものの、IRの結果で、劣化の兆候が確認されなかったことから、良好と判断します。機器の潤滑状態摩耗粒子の形態観察の結果、ギヤ歯面の疲労摩耗で発生したと推定される～μmサイズの摩耗粒子が観察されました。～μmサイズの疲労摩耗粒子が観察されました。異常摩耗の早期発見パラメータである潤滑状態指数がの乗と正常な範囲にあるものの、摩耗粒子の形態観察の結果、ギヤ歯面の疲労摩耗で発生したと推定される～μmサイズの摩耗粒子が観察されました。
報告№109-09136 報告№113-00280 | 分析№109-001160 分析№113-001078 | 113-001078 | 油の劣化は確認されず、汚染度も良好な範囲にあることから、継続使用可能な状態にあると判断します。軸受は継続使用可能な状態にあると判断します。但し、将来的な摩耗進行の有無を確認するためにも傾向監視を継続することが有効です。定期的な分析今後懸念される疲労摩耗の進行を監視するため、定期的に分析を実施することを推奨します。最適な採油方法本試料油は、機器停止中にドレンから採油されているため、分析データが高濃度に出ていると推定されます。正確なデータによる診断を行うためにも、今後の採油は、極力運転中もしくは停止直後の油槽中層部から実施されることを推奨します。はフェログラフィーおよびSOAP/D-SOAPの結果から総合的に判断した結果、継続使用は可能ですが、今後の機器の機能を確認するためにも傾向管理が有用と考えます。フェログラフィー【定量分析：Is値】Is値は異常摩耗の早期発見パラメータのつで、摩耗程度を定量化するために用います。前回に比較してIs値はの乗から変化ないものの、やや高い値でした。フェログラフィー【定性分析：摩耗粒子および摩耗形態観察】分析結果から比較的多く観察された摩耗粒子は、以下の通りでした。疲労摩耗粒子・繰返し応力を受けて発生。Iカップリング発光分光分析【SOAP／D-SOAP】検出された金属元素から発生箇所を推定すると、以下の通りでした。鉄、銅、錫、亜鉛・軸受等リン・添加剤カルシウム、ケイ素、ナトリウム・外部混入異物前回に比較して計数汚染度はNAS級からNAS級にランク低下し、当社推奨の管理限界値以下であり、良好でした。前回同様に、粘度、水分、酸価、IRの各データは良好でした。
報告№108-0411 報告№110-00656 | 分析№108-02744 分析№110-003049 | 110-003049 | グリースの物理的性状グリースの物理的性状は、グリースの硬さや、徐々に温度を上昇させた恒温槽内でグリースが滴になって滴下する初滴温度、グリース中のスラッジの発生量などを判断パラメータに、ちょう度、滴点、全酸価、有機物・有機化合物として評価します。分析の結果、グリースの硬さを示すちょう度は、新グリース値のに比較してとほぼ変化はなく、また、グリースが滴になって滴下するときの温度を示す滴点が新グリース値のに比較して本試料はと高いものの、劣化の兆候として現れる有機物・有機化合物が見られなかった。グリース中のスラッジの発生量を示す全酸価は、新油値の.mgKOH/gに対して.mgKOH/gと高いものの、有機物・有機化合物の結果でグリース中の油が劣化した場合に発生するカルボン酸の発生は確認されなかった。以上のように、グリースの物理的性状の健全性を示す各パラメータは全て良好であり、グリースの劣化は確認されませんでした。グリースは継続使用可能な状態にあると判断します。
報告№109-09136 報告№111-00715 | 分析№109-001160 分析№111-003601 | 111-003601 | 潤滑油は継続使用可能な状態にあると判断します。但し、本設備は精密な濾過機が設置されていることから、以下の対策が必要です。潤滑油が油清浄器で常時濾過されている主タービンは、全体油量と潤滑油ポンプ吐出量、そして油清浄器の濾過効率などをパラメータとして潤滑状態の評価を行います。今回は、油清浄器入口から採取された試料油のみであるため正確な評価は出来ないものの、現在の汚染度から判断すると潤滑状態は正常な状態にあると思われます。今後は、油清浄器入口と出口の箇所から採油を実施することを推奨します。前回に比較してSOAP／D－SOAPの結果で、鉄濃度に変化はなく、異常摩耗の早期発見パラメータであるフェログラフィーのIs値がのマイナス乗と良好でした。前回に比較して計数汚染度はNAS級からNAS級にランク増加したものの、当社推奨の管理限界値内にあり、良好でした。前回同様に粘度、水分、酸価、IRの各データは良好でした。
報告№108-5071 報告№110-00397 | 分析№108-02721 分析№110-001793 | 110-001793 | 潤滑油は継続続使用可能な状態にあるものの、今後は障害予防を目的に以下の対策を推奨します。追加分析消泡性能が低下した場合、ギヤ歯面での油膜形成に影響が出て摩耗の発生が進展することがあります。今後は消泡性能低下の影響により摩耗が進展する可能性がありますので、フェログラフィーおよびSOAPを追加することを推奨します。分析周期の短縮今後、全酸価の上昇が予測されますので、同様に分析周期を短縮して傾向監視を強化することを併せて推奨します。分析結果全酸価が上昇していました。泡立ち試験の結果、消泡性能が低下していることが確認されました。粘度粘度は.mm/sと新油値mm/sに比較して、粘度変化率は-.％で、当社推奨の管理限界値である±％以内にあり、良好と判断します。泡立ち試験泡立ち試験は-と新油に比較して高い値でした。水分はと当社推奨の管理限界値の以下であり、良好と判断します。全酸価全酸価は.mgKOH/gと新油値.mgKOH/gに比較して高いものの、IRの結果で油劣化の兆候を示すカルボン酸の吸収が確認されていないことから、良好と判断します。
報告№106-0219 報告№106-0219 | 分析№106-01239 分析№106-01239 | 106-01239 | 分析の結果、転がり軸受の寿命の指標となるフレーキングが発生していないことから、継続使用可能な状態にあると判断します。但し、前回に比較して、水分が.ppmからppmに上昇し当社推奨の管理限界値を超えおり、発錆予防のため至急水分除去が必要であり、水分濃度上昇の原因によっては更油が必要と判断します。水分濃度が高い原因は、ドレン弁に残留していた結露水冷却水が混入した外部から水分が混入したなどが考えられます。混入原因を調査されることを併せて推奨します。尚、計数汚染度は、水分の影響で測定できませんでした。水分は当社推奨の管理限界値を超えていました。粘度は良好と判断します。粘度は.mm/sと管理限界値以内にあり、良好と判断します。水分は当社推奨の管理限界値を超えていました。水分はppmと管理限界値のを超えていました。全酸価は良好と判断します。全酸価は.mgKOH/gと新油データの.mgKOH/gに比較して高い値を示しているものの、IRの結果で油劣化の兆候を示すカルボン酸が確認されていないことから、良好と判断します。IRは良好と判断します。IRの結果、油劣化の兆候を示すカルボン酸の吸収が確認されていないことから、継続使用可能な状態にあると考えられます。計数汚染度は水分の影響で測定できませんでした。計数汚染度は測定不能でした。計数汚染度は水分の影響で測定できませんでした。重量汚染度はmg/mlでした。重量汚染度はmg/mlでした。機器の潤滑状態フェログラフィーの結果、外部から混入した砂がやや多く観察されました。SOAPは良好と判断します。SOAPの結果、油の添加剤成分であるリンが検出されました。D－SOAPの結果、鉄および銅が検出されました。D－SOAPの結果、摩耗により発生する鉄および銅が検出されました。フェログラフィーの結果、外部から混入した砂がやや多く観察されました。フェログラフィーの結果、異常摩耗の早期発見パラメータであるIs値がの乗とやや高く、摩耗粒子形態観察の結果、外部から混入した砂がやや多く観察されました。
報告№108-0199 報告№108-0199 | 分析№108-01451 分析№108-01451 | 108-01451 | 、潤滑状態を確認する。今回の採油は、対象設備の停止中にタンク底部から実施しているため、油循環中に採油した場合に比較し、油中粒子の沈降の影響を受け、分析データが高濃度に出る可能性があります。今回の分析は以上のことを踏まえて結果を検討しました。を示す粘度、水分、全酸価、RBOTの各データは良好の範囲にあることから、この油は継続使用可能と判断します。但し、RBOTがminと新油値のminに比較してmin高く、IRの結果で新油と異なるピークが確認されたため、異種油の混入、或いは、油名が違う可能性がありますので、ご確認下さい。潤滑状態異常摩耗の早期発見パラメータであるフェログラフィーのIs値がやや高いの乗となっていました。摩耗粒子の形態観察で正常ラビング粒子、金属接触が厳しい場合に発生するμmサイズのシビア粒子、摩擦熱が高い場合に発生する黒錆が観察されました。観察されたシビア粒子は、視野に個と少ないことから、直ちに異常ではないものの、今後、更に摩耗が進行することが懸念されるため、運転を再開している場合、今回の分析項目に計数汚染度、SOAP／D－SOAPの分析項目を追加して、再度分析を実施し、汚染度および摩耗の進行状況を確認されることを推奨します。採油について上述しましたように今回の採油は対象設備の停止中の採油であるため、油中の摩耗粒子などが平均的に分散した状態とはいえない状態で採油されている可能性があります。採油は、粒子の沈降の影響を少なくすることが重要であり、そのため油中粒子が均一な分散状態で実施されることを併せて推奨します。
報告№109-09136 報告№112-00049 | 分析№109-001160 分析№112-000121 | 112-000121 | 潤滑油は継続使用可能な状態にあると判断します。前回に比較して計数汚染度はNAS級からNAS級にランク減少し、良好でした。油中金属濃度前回に比較してSOAPの結果、鉄が減少していました。
報告№108-5071 報告№110-00287 | 分析№108-02721 分析№110-001112 | 110-001112 | 潤滑油は継続続使用可能な状態にあるものの、今後は障害予防を目的に以下の対策を推奨します。追加分析消泡性能が低下した場合、ギヤ歯面での油膜形成に影響が出て摩耗の発生が進展することがあります。今後は消泡性能低下の影響により摩耗が進展する可能性がありますので、フェログラフィーおよびSOAPを追加することを推奨します。分析周期の短縮今後、全酸価の上昇が予測されますので、同様に分析周期を短縮して傾向監視を強化することを併せて推奨します。分析結果全酸価が上昇していました。泡立ち試験の結果、消泡性能が低下していることが確認されました。粘度粘度は.mm/sと新油値mm/sに比較して、粘度変化率は-％で、当社推奨の管理限界値である±％以内にあり、良好と判断します。泡立ち試験泡立ち試験は-と新油に比較して高い値でした。水分はppmと当社推奨の管理限界値の以下であり、良好と判断します。全酸価全酸価は.mgKOH/gと新油値.mgKOH/gに比較して高いものの、IRの結果で油劣化の兆候を示すカルボン酸の吸収が確認されていないことから、良好と判断します。
報告№107-6000 報告№107-0017 | 分析№107-00010 分析№107-00060 | 107-00060 | 分析の結果、計数汚染度、重量汚染度共に当社推奨の管理限界値を超えていました。異常摩耗の早期発見パラメータであるフェログラフィーのIs値がの乗と高く、摩耗粒子形態観察でμm未満のラビング粒子が多く観察されました。この分析結果から、シリンダ内壁等の摺動部では、摩耗速度が比較的小さいマイルド摩耗と呼ばれる摩耗が発生していることがわかりました。マイルド摩耗の摩耗速度は比較的小さいため、摩耗による機器への影響も小さいと思われることから、機器の継続使用は問題ないと思われます。しかし、油中には、油の添加剤成分の析出により発生したスラッジが確認さており、バルブ類の動作障害等が発生することが懸念されるため、スラッジを溶解し無害化する当社製清浄分散剤TS－の投与と濾過実施を推奨します。一方、SOAPの結果で銅がppm検出されました。検出された銅は、潤滑油添加剤の亜鉛系添加剤の影響で溶出することが知られており、今回の検出は、銅を使用した箇所の溶出によるものと考えられました。銅濃度は、別紙鉱油の酸化に対する金属触媒の影響に示すように銅濃度の増加に伴い酸化速度が速まりますので、酸化劣化の進行状況を油分析により監視されることを併せて推奨します。これらのことは、計数汚染度がNAS級以上、重量汚染度がmg/mlと当社推奨の管理限界値を超えていたこと異常摩耗の早期発見パラメータであるフェログラフィーのIs値がの乗と高く、摩耗粒子形態観察でμm未満のラビング粒子が多く観察されたことSOAP／D－SOAPで鉄、銅が多く検出されたこと以上のことから判断しました。
報告№103-4533 | 分析№103-01696 | 103-01696 | 分析の結果、本軸受は継続使用可能な状態にあると判断します。このことは、異常摩耗の早期発見パラメータであるIs値がの乗と正常な潤滑範囲にあり、また、ベアリング軌道面から発生した摩耗粒子も小さく、マイルドな摩耗状態で進行していると考えられる。以上のことから判断しました。尚、D－SOAPの鉄濃度が、油量リットルから摩耗体積を計算すると.mmとなります。この体積からベアリング軌道面の摩耗面積を検討し、この情報を傾向管理する必要がありますので、ベアリング番号をお知らせ下さい。
報告№109-09136 報告№111-00224 | 分析№109-001160 分析№111-001131 | 111-001131 | 軸受は継続使用可能な状態にあると判断します。、は良好でした。分析結果は良好と判断します。計数汚染度計数汚染度はNAS級と当社推奨の管理限界値のNAS級以内にあり、良好と判断します。重量汚染度は.mg/mlと当社推奨の管理限界値のmg/ml以内にあり、良好と判断します。機器の潤滑状態機器の潤滑状態は正常と判断します。SOAPSOAPの結果、摩耗により発生する鉄および錫が検出されていないことから、良好と判断します。D－SOAPD－SOAPの結果、摩耗により発生する錫が微量検出されました。フェログラフィー異常摩耗の早期発見パラメータであるフェログラフィーのIs値がのマイナス乗と良好の範囲にあることから、潤滑状態は正常と判断します。
報告№102-6156 | 分析№102-03171 | 102-03171 | 精点Aを実施した結果、摩耗粒子形態観察で、外部から混入したμmサイズの鉄錆が見られました。これらの汚染物が油圧ポンプ、シリンダの摺動面に噛み込み摩耗を進行させたり、バルブのスプールに噛み込み動作障害が発生する場合があるため、ヶ月後に精点Bを実施し、汚染状況及び摩耗の進行状況を確認されることを推奨します。これらのことは、異常摩耗の早期発見パラメータであるIs値が、.と良好の範囲にあるものの、摩耗粒子形態観察で、外部から混入したμmサイズの鉄錆が見られたことから判断しました。尚、RBOTが前回に比較し、min上昇したのは、新油の補充、又は、更油の影響によると思われます。今後は、今回のRBOT値によりデータ管理を行います。
報告№109-09094 報告№109-09094 | 分析№109-000954 分析№109-000954 | 109-000954_100127 | 分析の結果、有機物・有機化合物で検出されたピークには新グリースと異なるピークが検出されました。グリース名が違うか、或いは、異種グリースが混入した可能性が考えられますので、グリース名、異種グリース混入の可能性を確認する必要があります。≪状態監視とパラメータ≫分析の目的および各分析のパラメータは以下の通りです。特性低下目的：グリースの分析結果から、グリースの物理的性状や劣化傾向などを確認する。全酸価JISK赤外線吸収スペクトルJISKちょう度JISK滴点JISK摩耗目的：グリース中の摩耗粒子を分析する事により、回転・摺動部の潤滑状態、摩耗劣化の程度、余寿命などを解析する。摩耗診断電子顕微鏡観察JISKX線マイクロアナリシス油中金属濃度）JISK≪分析結果≫特性低下全酸価：良好全酸価.mgKOH/gは新油値の.mgKOH/g以内にあることから問題は無いと判断します。赤外線吸収スペクトル：良好ちょう度：良好ちょう度値と当社推奨の管理限界値であるから以内に留まっています。滴点：良好滴点はと新油値のに比較し高いものの問題は無いと判断します。摩耗摩耗診断電子顕微鏡観察・X線マイクロアナリシス：今回は実施していません。油中金属濃度：今回は実施していません。
報告№108-0390 報告№108-0390 | 分析№108-02640 分析№108-02640 | 108-02640 | 分析の結果、摩耗粒子の形態観察で前回に比較して～μmサイズの疲労摩耗粒子が観察されています。前回に比較して、D－SOAPの鉄濃度および異常摩耗の早期発見パラメータであるIs値に上昇傾向が確認されていないため、本軸受は継続使用可能な状態あると判断できますが、今後転がり軸受の寿命の指標となるフレーキングに進展する場合も考えられるため、定期的に分析を実施し、摩耗の進行状況を確認されることを推奨します。これらのことは、前回同様に、計数汚染度はランク減少し、SOAP／D-SOAPの鉄濃度に変化がないものの、異常摩耗の早期発見パラメータであるフェログラフィーのIs値がの乗やや高く、摩耗粒子の形態観察の結果、～μmサイズの疲労摩耗粒子が観察されたこと以上のことから判断しています。計数汚染度は良好と判断します。計数汚染度は良好と判断します。計数汚染度はNAS級と当社推奨の管理限界値のNAS級以内にあり、良好と判断します。重量汚染度は.mg/mlとなっています。重量汚染度は.mg/mlとなっています。機器の潤滑状態フェログラフィーの結果、～μmサイズの疲労摩耗粒子が観察されています。SOAPの結果は良好です。SOAPの結果、油の添加剤成分であるリンが検出されています。D－SOAPの結果、鉄が検出されています。D－SOAPの結果、摩耗により発生する鉄が検出されています。フェログラフィーの結果、～μmサイズの疲労摩耗粒子が観察されています。異常摩耗の早期発見パラメータであるフェログラフィーのIs値がの乗とやや高く、摩耗粒子の形態観察の結果、～μmサイズの疲労摩耗粒子が観察されています。
報告№109-09136 報告№113-00526 | 分析№109-001160 分析№113-002244 | 113-002244 | 水分が高い値でした。更油或いは水分除去水分の影響により金属表面で腐食摩耗が発生し、発生した鉄錆等の粒子が潤滑部に噛み込み、摩耗が進行することが懸念されます。また、転がり軸受の潤滑油に水分が以上混入した場合、軸受寿命は低下することが弊社の研究で分かっています。また、一般的にも、水分がを超えると軸受定格寿命が極端に低下するとされており、今回水分がppmと非常に高いことから、更油或いは水分除去の至急実施を推奨します。分析結果酸価、IRの各データは良好ですが、水分は異常値です。水分はppmと当社推奨の管理限界値を超えていました。今後、金属表面で腐食摩耗が発生し、発生した鉄錆等の粒子が潤滑部に噛み込むことによる、摩耗の進行や、軸受寿命の低下が懸念されます。
報告№108-0227 報告№110-00732 | 分析№108-01664 分析№110-003425 | 110-003425 | 【評価：A】Iカップリング発光分光分析供試のグリースを分析した結果、検出された金属元素は、油中金属濃度の結果表に示すように、鉄、アンチモン、ニッケル、錫、リン、亜鉛、カルシウム、アルミニウム、ケイ素、ナトリウムでした。これらの検出された金属元素から発生箇所を推定すると鉄、アンチモン、ニッケル、錫・軸受等リン、亜鉛・グリース添加剤カルシウム、アルミニウム、ケイ素、ナトリウム・増ちょう剤であると思われます。このうち、機械部品が摩耗したと思われる元素はのグループです。フェログラフィー摩耗粒子の形態で比較的多く観察された粒子は、潤滑状態が正常な場合に発生する摩耗粒子でした。このような摩耗粒子が観察された場合には、潤滑部では正常なマイルド摩耗が発生していることが分かります。グリースの物理的性状【評価：A】全酸価はmgKOH/gでした。IRの結果、劣化の兆候を示すカルボン酸の吸収が確認されていないことから、全酸価は良好な値であり、グリースは劣化していないと思われます。【評価：A】軸受は継続使用可能な状態にあると判断します。尚、グリースの物理的性状を示す全酸価、IRのデータは新グリースのデータを基準として評価しています。今回はグリース名が不明であったため判断できませんでしたが、今後評価する場合は、充填用に新グリースを同時に分析することをご検討下さい。
報告№109-09136 報告№113-00509 | 分析№109-001160 分析№113-002124 | 113-002124_date140206 | 対象設備は継続使用可能と判断します。但し、摩耗促進の要因となる固形のカルシウム化合物が非常に高い値で検出され、また、摩擦面が将来的に異常摩耗に進展する可能性を示唆する凝着摩耗粒子が観察されたことから以下の対策を推奨します。対策更油および次回点検でピストンリング、シリンダライナの点検固形のカルシウム化合物がメインメタルやクランクピンメタル等に噛み込み、切削摩耗を促進させる懸念があります。この化合物が高い濃度で検出されたことから切削摩耗の発生を防止するため、更油を推奨します。また、カルシウム化合物が多く発生した原因は、ピストンリング等の摩耗によって燃焼ガスのシール性が低下し、混入した燃焼ガス中の硫黄分と油中のカルシウム添加剤が中和反応したためと考えられます。そのため、次回点検ではピストンリングやシリンダライナの摩耗状態の点検を推奨します。定期的な分析今後懸念される凝着摩耗の進行を監視するため、定期的に分析を実施することを推奨します。前回に比較して、異常摩耗の早期発見のパラメータであるIs値はレベルからレベルに上昇していました。Is値は摩擦摺動面の摩耗の進行に伴い上昇します。今回、Is値の上昇速度は緩やかなものの、Is値自体がやや高いことから、今後の摩耗推移を確認することが有用です。また、フェログラフィーで観察された粒子は以下の通りでした。正常な摩耗粒子・潤滑状態が正常なマイルド摩耗により発生。シビア粒子・潤滑状態がやや厳しい凝着摩耗により発生。極微小領域で油膜切れが発生したことを示します。黒錆・潤滑状態が厳しい凝着摩耗により発生。局部的な厳しい金属接触と高い摩擦熱が発生していたことを示します。観察された摩耗粒子の中でもシビア粒子、黒錆は、摩擦面が将来的に異常摩耗へ進展する可能性を示唆しているため、傾向監視が有用と思われます。詳細は、別紙傾向監視が必要な摩耗粒子をご覧ください。メタルの摩耗程度メインメタルやクランクピンメタルの主成分である錫がppm検出されました。前回から今回までの補給油量から、別紙補給量を考慮した金属濃度推定の考え方により、油消費量を考慮して前回から今回までの錫の増加量を計算すると、約ppmとなりました。この錫増加量を前回までの累積錫濃度に積算し、メタルのあたり面がどの程度摩耗したかを求めたところ、平均的な摩耗深さは約μmとなりました。一般的にホワイトメタルのオーバーレイ厚さは、薄くてもμm程度ありますが、計算によって求めた摩耗深さはオーバーレイ厚さの約%と推定されることから、今後の摩耗推移の監視が必要と考えられます。また、オーバーレイの下層にあるニッケル層とケルメット層の摩耗推移を確認するため、ニッケル、銅、鉛濃度を傾向監視することが有用です。カム・カムロールの摩耗カム・カムロールの主成分であるクロムがppm検出されました。前回から今回までの補給油量から、別紙補給量を考慮した金属濃度推定の考え方により、油消費量を考慮して前回から今回までのクロムの増加量を計算すると、約ppmとなりました。このクロム増加量を前回までの累積クロム濃度に積算した濃度は約ppmと変化なく少量であることから、継続使用に問題はありませんが、カム・カムロールの摩耗が若干発生していると推定されるため、今後もクロム濃度推移の監視が有用です。固形カルシウム化合物の生成SOAP-Tでカルシウムがppm検出されました。この固形カルシウムは、潤滑油に混入した燃焼ガス中の酸成分がカルシウム添加剤と中和反応して生成される比較的硬い化合物のため、摺動面に噛み込み、切削摩耗が発生することが懸念されます。詳細は、別紙固形カルシウム化合物の生成をご覧ください。シリンダライナ、ピストンリングの摩耗SOAP-Tで鉄が検出され、フェログラフィーで鉄系のシビア粒子が観察されたことから、鉄を主成分とした部品、例えばシリンダライナやピストンリング等が摩耗している可能性があります。前回から今回までの補給油量から、別紙補給量を考慮した金属濃度推定の考え方により、油消費量を考慮して前回から今回までの鉄の増加量を計算すると、約.ppmとなりました。異常摩耗を示す大型摩耗粒子は観察されていないことから、シリンダライナおよびピストンリング等は、継続使用可能な状態にあると判断しますが摩耗量が多いことから、今後の摩耗推移の監視が必要と思われます。粒度分布は.～μmの範囲にあり、中心粒径は.μmでした。μm以下の粒子が多いことから、燃焼時に発生したすすが主体であると推定されます。
報告№108-0411 報告№110-00769 | 分析№108-02744 分析№110-003704 | 110-003704 | は、油の粘度変化率、油中のスラッジの発生量などを判断パラメータに、粘度、全酸価、IR、RBOTで評価します。分析の結果、油の粘性を示す粘度は、新油値の.mm/sに比較して粘度変化率が-％のmm/sとほぼ変化はなく、また油中のスラッジの発生量を示す全酸価は、新油値の.mgKOH/gに対して.mgKOH/gと減少していることから劣化は確認されていない。さらにはIRの結果でも油が劣化した場合に発生するカルボン酸の発生も確認されず、酸化防止剤の残存量を示すRBOTは、限界値minに比較して、十分に残量があるminであった。以上のように、の健全性を示す各パラメータは全て良好であり、潤滑油の劣化は確認されませんでした。尚、別紙RBOTの減少傾向から油の余寿命を求めた結果、本試料は直近の更油から起算して稼働時間が時間まで使用可能であることが分かります。汚染度油中の水分を計測した結果、水分はppmと新油と同等であり、継続使用可能な状態にあることが確認されました。潤滑油は継続使用可能な状態にあると判断します。
報告№108-0411 報告№112-00594 | 分析№108-02744 分析№112-002500 | 112-002500 | 潤滑油は継続使用可能な状態にあると判断します。粘度、全酸価、IR、RBOTの各データは良好でした。尚、RBOTは、新油値に比較して大きな値であり減少傾向は確認されませんでした。このことから、酸化防止剤の消耗は確認されず、この油は継続使用可能な状態にあると判断できました。水分は良好でした。
報告№109-09136 報告№110-00371 | 分析№109-001160 分析№110-001694 | 110-001694 | 金属元素と濃度の分析は、試料油を以上の高温で発光させ、その光を分光器で分光し、分光によって得られた光の強度と金属固有の波長とから元素を特定するIカップリング発光分光分析法を用います。また摩耗状態は、SOAP法により求めた金属成分と濃度にフェログラフィー法による摩耗粒子分析とを加味して総合的に評価しますが、摩擦面の摩耗機構と摩耗状態の判断は摩耗粒子の形態と、異常摩耗の早期発見パラメータであるIs値により判断します。Iカップリング発光分光分析供試のタービン油を分析した結果、検出された金属はSOAPの結果表に示すように、銅、錫、亜鉛、カルシウム、ナトリウムでした。これら検出された金属元素から発生箇所を推定すると、銅、錫・軸受等亜鉛、カルシウム、ナトリウム・外部混入異物であると思われます。このうち、機械部品が摩耗したと思われる元素はのグループです。前回に比較してD－SOAPでメタルの主成分である錫がからに増加していることから、メタルの摩耗が進行していることがわかりました。フェログラフィー摩耗粒子と摩耗形態分析結果から観察された粒子は、潤滑状態が正常な場合に発生する摩耗粒子外部から混入したと思われる鉄錆、樹脂等でした。潤滑部で発生している摩耗形態は、正常なマイルド摩耗が発生していることが分かりました。潤滑状態異常摩耗の早期発見パラメータとして摩耗粒子を定量化して評価するフェログラフィーのIs値は、前回ののマイナス乗からの乗と桁上昇しているものの、異常な摩耗状態を示す摩耗粒子は観察されていないことから、潤滑状態は正常な状態であることが分かりました。前回に比較して計数汚染度はNAS級から等級に変化はありませんでした。前回同様に粘度、水分、全酸価、IR、RBOTの各データは良好でした。尚、RBOTが前回に比較してminからminに上昇していました。前回から今回までの間に補給を実施していることから、補給の影響と思われます。今後は今回のRBOT値によりデータ管理を行います。潤滑油および軸受は継続使用可能な状態にあるものの、軸受メタルの摩耗が進行することが懸念されるため、以下の対策を推奨します。再分析今後、摩耗の進行を監視するため、ヶ月後に再分析を実施し、摩耗の進行状況を確認することを推奨します。軸受メタルの情報提供今後軸受メタルの摩耗が進行した場合、摩耗程度を評価する必要がありますので、次回分析時には、メタルサイズ、回転数、直近のメタル交換からの運転時間をお知らせください。
報告№112-00727 報告№113-00292 | 分析№112-003321 分析№113-001175 | 113-001175 | 油の劣化は確認されず、汚染度も良好な範囲にあることから、継続使用可能な状態にあると判断します。軸受は継続使用可能な状態にあると判断します。分析結果フェログラフィーおよびSOAP／D-SOAPの結果から総合的に判断した結果、正常な状態にあると考えられます。フェログラフィー【定量分析：Is値】Is値は異常摩耗の早期発見パラメータのつで、摩耗程度を定量化するために用います。Is値は前回に比較しての乗から変化はなく、低い値でした。フェログラフィー【定性分析：摩耗粒子および摩耗形態観察】分析結果から観察された全ての粒子量は少でした。Iカップリング発光分光分析【SOAP／D-SOAP】検出された金属元素から発生箇所を推定すると、以下の通りでした。鉄、錫・軸受等カルシウム、アルミニウム、ケイ素、ナトリウム・外部混入異物前回に比較して計数汚染度はNAS級からNAS級にランク低下し、重量汚染度は.mg/mlから.mg/mlに増加しているものの、共に管理限界値以下であり、良好でした。．前回同様にIR、RBOTの各データは良好でした。
報告№108-0387 報告№109-09069 | 分析№108-02609 分析№109-000672 | 109-000672 | 分析の結果、前回と同様に摩耗粒子の形態観察で疲労摩耗粒子が観察されたものの、SOAP／D－SOAPの鉄濃度は減少し、摩耗粒子で異常と判断するサイズの摩耗粒子は観察されていないことから、摩耗は安定していると判断します。一方、である粘度、水分、全酸価、IRの各データは良好の範囲にあることから、この油は継続使用可能と判断します。これらのことは、異常摩耗の早期発見パラメータであるフェログラフィーのIs値がの乗と良好の範囲にあるものの、摩耗粒子の形態観察の結果、疲労摩耗粒子がやや多く観察されたことSOAP／D－SOAPの結果、鉄濃度が減少したことである粘度、水分、全酸価、IRの各データが良好の範囲にあること以上のことから判断しています。尚、トライボ診断では、バックラッシの増加量を分析結果から計算できますので、構造が確認できる図面、ギヤの形式、歯形、モジュール、歯数、入力側の回転数、増速比、歯幅をお知らせ下さい。計算結果をご報告いたします。
報告№104-0021 | 分析№104-00223 | 104-00223 | 潤滑油中に含まれる摩耗粒子から機器の潤滑状態を確認することを目的に、年に度の更油時期をとらえ潤滑油中の摩耗粒子によるトライボ診断を実施しました。分析の結果、観察された摩耗粒子は、前回同様比較的小さな摩耗粒子が支配的であり、その特徴的な形態から主にギヤ歯面から発生しているものと考えられました。現在のところ、ギヤ歯面で発生している摩耗は急激に進行する状況ではありませんが、D－SOAPの鉄濃度が上昇し、異常摩耗の早期発見パラメータであるフェログラフィーのIs値がの乗領域から乗領域に一桁上昇したことなどから摩耗が進行していることが確認されました。今後は、摩耗の進行状況を確認するため、～ヶ月後に再度トライボ診断を実施されることを推奨します。油中摩耗粒子の分析結果で、異常摩耗の早期発見パラメータであるフェログラフィーのIs値が、前回のの乗からの乗に桁上昇し、摩耗粒子形態観察で、μmサイズの摩耗粒子が比較的多く観察されたことD－SOAPで、前回に比較して鉄がppmからに上昇したことが確認されたことから判断しました。
報告№106-0025 報告№106-0492 | 分析№106-00118 分析№106-02855 | 106-02855 | 分析の結果、計数汚染度がNAS級と当社推奨の管理限界値に到達していました。光学顕微鏡写真で金属片、外部から混入したと思われる砂等の異物が多く確認されたことから、汚染度が高い原因は、金属片と外部から混入したと思われる異物の影響と考えられました。観察された金属片や外部混入異物は、採油が機器停止中に排油口から実施されているため、排油配管内部に堆積していた汚染粒子を採取した可能性があります。今回潤滑油を全量抜き取っており、新油を充填する際にはフラッシングを念入りに実施する必要があります。金属片の中には異常な摩耗状態を示す形態の粒子も見られ、を把握する必要があります。今回試料油に対してフェログラフィーおよびSOAP／D－SOAPなどによる精密分析を追加実施されることを推奨します。尚、追加実施による分析で摩耗の発生が確認された場合、更油後も発生し続ける可能性があるため、機器運転再開週間後に再度分析を実施し、摩耗の発生状況を確認することを併せて推奨します。
報告№109-09136 報告№110-00013 | 分析№109-001160 分析№110-000048 | 110-000048 | 前回同様には良好の範囲にあり、汚染度、潤滑状態も良好でした。潤滑油および軸受は継続使用可能な状態にあると判断します。
報告№102-4023 | 分析№102-00968,00969 | 102-00969 | 前回、圧油集油槽に水分が混入したため、現在水分除去中であり、水分濃度を確認するために、集油槽中層部、調速機ソレノイドストレーナの箇所から採油を実施し、精点Aを実施しました。精点Aの結果、水分、重量汚染度、D－SOAPを除く項目は良好でした。水分の結果、集油槽中層部でppm、調速機ソレノイドストレーナでppmと前回に比較して減少しているものの、依然として高い値ですので、継続して水分除去を実施されることを推奨します。重量汚染度の結果、集油槽中層部でmg/ml、調速機ソレノイドストレーナでmg/mlと共に、管理基準値を超えていました。又、D－SOAPの結果、亜鉛が集油槽中層部でppm、調速機ソレノイドストレーナでppm検出されており、汚染の要因はモービルヘビーメディアムJに添加剤成分として含まれていた亜鉛が析出してスラッジとなったためと考えられました。このスラッジは、粘着性がありバルブの動作障害の発生原因となることが知られており、早い時期に除去する必要がありますが、水分濃度が高い場合、TS－の投与は慎重に行わなければなりません。水分除去作業後、一定の時間経過した時点で油圧系統内の各部の水分濃度が上昇しないことを確認する等、慎重に水分の除去状況を確認後、TS－による除去作業を実施することを推奨します。
報告№109-09136 報告№112-00456 | 分析№109-001160 分析№112-001929 | 112-001929 | 本試料油は、粒子濃度が比較的高く、外部の影響を受けやすいと思われるドレンから停止分後に採油を実施したにもかかわらず、大型の粒子は非常に少なく、潤滑油および減速機は継続使用可能な状態にあると判断します。但し、計数汚染度の粒子分布を見ると～μmサイズの粒子が多く、当社推奨の管理限界値を超えており、今後も摩耗の進行を傾向監視するため、以下の対策を推奨します。濾過油中の汚染度が高いことから、観察された摩耗粒子や異物がギヤ歯面や軌道面に噛み込み摩耗が進行することが懸念されるため、濾過を推奨します。定期的な分析今後懸念される凝着摩耗や疲労摩耗の進行を監視するため、定期的に分析を実施することを推奨します。はフェログラフィーおよびSOAP／D-SOAPの結果から総合的に判断した結果、やや厳しい状態にあると考えられます。フェログラフィー【定量分析：Is値】Is値は異常摩耗の早期発見パラメータのつで、摩耗粒子を定量化するために用います。今回のIs値はの乗と低い値でした。フェログラフィー【定性分析：摩耗粒子および摩耗形態観察】分析結果から比較的多く観察された粒子は、以下の通りでした。正常な摩耗粒子・潤滑状態が正常なマイルド摩耗により発生。疲労摩耗粒子・繰返し応力を受けて発生。観察された摩耗粒子の中には、μmサイズの大型のシビア粒子が観察されました。シビア粒子は、視野に個と少ないことから、直ちに異常ではないものの、今後さらに摩耗が進行することが懸念されます。Iカップリング発光分光分析【SOAP／D-SOAP】検出された金属元素から発生箇所を推定すると、以下の通りでした。鉄、亜鉛・ギヤ、軸受等リン・添加剤カルシウム、バリウム、ナトリウム・外部混入異物バックラッシご提供いただいた減速機に関する情報からハスバ歯車の組み合わせの段減速機構であり、この歯車の構成から接触点箇所のバックラッシを求めました。ギヤのバックラッシの増加量を求めた結果、接触点箇所でバックラッシの増加量は、最も大きい箇所で約.μmと推定されます。バックラッシ増加分の上限値は、メーカにより差異はあるものの、当社の推奨するバックラッシは、一般に推奨されるμmを管理目安にしています。この値に比較して十分に小さい値です。前回に比較して計数汚染度はNAS級以上からNAS級にランク低下したものの、当社推奨の管理限界値に到達していました。フィルタ表面の異物観察で表面が金属片、鉄錆、砂等が観察されたことから、汚染度が高い要因は、摩耗と外部混入異物の影響と思われます。前回同様に粘度、水分、全酸価、IR、RBOTの各データは良好でした。尚、RBOTは、新油値に比較して大きな値であり減少傾向は確認されませんでした。このことから、酸化防止剤の消耗は確認されず、この油は継続使用可能な状態にあると判断できました。
報告№106-0227 報告№107-0036 | 分析№106-01279 分析№107-00153 | 107-00153 | 濾過前の試料油を分析した結果、粘度がmm/sと新油のmm/sに比較して、粘度変化率は+％で、やや不良領域にありました。現在、ISOVGからISOVGに移行しているため異常ではなく、本試料油は継続使用可能と判断します。
報告№108-0411 報告№110-00017 | 分析№108-02745 分析№110-000062 | 110-000062 | ・摩耗状態前回に比較してSOAP／D-SOAPの鉄濃度が僅かに増加しているものの、異常摩耗の早期発見パラメータであるフェログラフィーのIs値が.と良好の範囲にありました。・汚染度前回に比較して計数汚染度はNAS級からNAS級にランク減少していました。・前回同様に粘度、水分、全酸価、IR、RBOTの各データは良好でした。潤滑油および対象設備は継続使用可能な状態にあるものの、以下の対策が必要です。圧油集油槽には、精密なフィルタが設置されているため、油中粒子が除去され、摩耗に変化が生じても検出できにくい状況にあります。そこで、正確に解析するために濾過機の入口と出口から採油を実施し、正確な濾過効率を元に摩耗の進行状況を確認されることを提案します。は良好と判断します。粘度は良好と判断します。粘度はmm/sと新油値mm/sに比較して、粘度変化率は-.％で、当社推奨の管理限界値である±％以内にあり、良好と判断します。水分は良好と判断します。水分はppmと当社推奨の管理限界値の以下であり、良好と判断します。全酸価は良好と判断します。全酸価は.mgKOH/gと新油値に比較して高いものの、IRの結果で油劣化の兆候を示すカルボン酸の吸収が確認されていないことから、良好と判断します。IRの結果、良好と判断します。IRの結果、油劣化の兆候を示すカルボン酸の吸収が確認されていないことから、良好と判断します。RBOTの結果、良好と判断します。RBOTはminと当社推奨の管理限界値のmin以上であり、良好と判断します。は良好と判断します。計数汚染度は良好と判断します。計数汚染度はNAS級と当社推奨の管理限界値のNAS級以内であり、良好と判断します。重量汚染度は良好と判断します。重量汚染度は.mg/mlと当社推奨の管理限界値のmg/ml以内であり、良好と判断します。機器の潤滑状態機器の潤滑状態は正常と判断します。SOAPの結果は良好です。SOAPの結果、鉄がppm、油の添加剤成分であるリンがppm、外部から混入したと思われるナトリウムがppm検出されました。D－SOAPの結果は良好です。D－SOAPの結果、鉄が、外部から混入したと思われるカルシウムが、ナトリウムが検出されました。フェログラフィーの結果は良好です。異常摩耗の早期発見パラメータであるフェログラフィーのIs値が.と良好の範囲にあり、潤滑状態は正常と判断します。
報告№109-09136 報告№111-00576 | 分析№109-001160 分析№111-002708 | 111-002708 | 軸受は継続使用可能な状態にあると判断します。但し、グリースはちょう度の上昇がみられ、軟化していることが確認されました。さらに今後も摩耗の進行を傾向監視するため、以下の対策を推奨します。グリースの交換今後、グリースの漏洩や油膜切れの発生が懸念されるため、グリースを交換されることを推奨します。定期的な分析切削摩耗の進行を監視するため、定期的に分析を実施し、摩耗の進行状況を確認することを推奨します。フェログラフィー摩耗粒子の形態で比較的多く観察された粒子は、潤滑状態が正常な場合に発生する摩耗粒子異物の噛み込みにより発生する切削粒子でした。このような摩耗粒子が観察された場合には、潤滑部では正常なマイルド摩耗異物による切削摩耗が発生していることが分かります。摩耗形態の中でも切削摩耗は摩耗進行速度が速く、転がり軸受でこの摩耗形態が発生した場合には寿命が分の程度に低下することも知られており、切削摩耗により生じた軌道面の損傷が起点となって転がり軸受の寿命となるフレーキングに進展することから傾向監視による経過監視が必要です。Iカップリング発光分光分析供試グリースを分析した結果、検出された金属元素は、SOAPの結果表に示すように、鉄、錫、リン、亜鉛、カルシウム、バリウム、アルミニウム、ナトリウムでした。これらの検出された金属元素から発生箇所を推定すると鉄、錫・軸受等リン、亜鉛・グリース添加剤カルシウム、バリウム、アルミニウム、ナトリウム・増ちょう剤等であると思われます。このうち、機械部品が摩耗したと思われる元素はのグループです。グリースの物理的性状滴点、全酸価、IRの各データは良好でした。一方、ちょう度は、と当社推奨の管理上限値のより高くなっており、グリースが軟化していることが分かりました。軟化したグリースを使用した場合、グリースの漏洩や軸受等で油膜切れが発生することが懸念されます。
報告№109-09136 報告№112-00162 | 分析№109-001160 分析№112-000661 | 112-000661 | 軸受は継続使用可能な状態にあると判断します。、は良好でした。分析結果は良好と判断します。計数汚染度計数汚染度はNAS級と当社推奨の管理限界値のNAS級以内にあり、良好と判断します。重量汚染度は.mg/mlと当社推奨の管理限界値のmg/ml以内にあり、良好と判断します。機器の潤滑状態機器の潤滑状態は正常と判断します。SOAPSOAPの結果、摩耗により発生する鉄が検出されていないことから、良好と判断します。D－SOAPD－SOAPの結果、摩耗により発生する鉄が検出されていないことから、良好と判断します。フェログラフィー異常摩耗の早期発見パラメータであるフェログラフィーのIs値がのマイナス乗と良好の範囲にあることから、潤滑状態は正常と判断します。
報告№109-09136 報告№113-00211 | 分析№109-001160 分析№113-000821 | 113-000821 | 潤滑油の劣化はないものの、油中の汚染度が高い値でした。採油条件の影響で値が高くなっていると考えられますが、異物の影響で将来的に摩耗が進行する懸念がありますので、に示す対策を推奨します。軸受は継続使用可能な状態にあると判断します。但し、観察された摩耗粒子には繰り返し応力で発生する疲労摩耗粒子が比較的多く認められており、更油した後も、疲労摩耗は発生すると考えられます。そのため、定期的な分析により今後の摩耗進行の有無を確認することを推奨します。更油油中の汚染度が高いことから、摩耗粒子や異物等が軸受軌道面に噛み込むことによる摩耗の進行が懸念されるため、更油を推奨します。また、油槽内には汚染物が残留している可能性があるため、油槽内を清掃し、更油する新油もNAS級程度の清浄な潤滑油を更油することを推奨します。定期的な分析摩耗粒子の形態観察で、疲労摩耗、切削摩耗が観察されたことから、今後の摩耗進行を監視するため、定期的に分析を実施することを推奨します。最適な採油方法本試料油は、機器停止中に軸受箱排油口から採油されているため、分析データが高濃度に出ていると推定されます。正確なデータによる診断を行うためにも、今後の採油は、極力運転中もしくは停止直後の油槽中層部から実施されることを推奨します。はフェログラフィーおよびSOAP／D-SOAPの結果から総合的に判断した結果、継続使用は可能ですが、今後の機器の機能を確認するためにも傾向管理が有用と考えます。フェログラフィー【定量分析：Is値】Is値は異常摩耗の早期発見パラメータのつで、摩耗程度を定量化するために用います。今回のIs値はの乗と、やや高い値でした。フェログラフィー【定性分析：摩耗粒子および摩耗形態観察】分析結果から観察された代表的な粒子は、以下の通りでした。切削粒子・異物や金属表面の微小突起による切削摩耗により発生。疲労摩耗粒子・繰返し応力を受けて発生。フリクションポリマ・局部的に高圧・高温となる場合に発生。観察された摩耗粒子の中でも切削粒子は、将来的な摩耗の進行に繋がる可能性を示唆しているため、傾向監視が必要と思われます。摩耗形態の中でも切削摩耗は摩耗進行速度が速く、転がり軸受でこの摩耗形態が発生した場合には寿命が分の程度に低下することも知られており、切削摩耗により生じた軌道面の損傷が起点となって転がり軸受の寿命となるフレーキングに進展することから傾向監視による経過監視が必要です。切削摩耗の発生原因となる混入異物が残留している場合、この異物により切削摩耗が継続して発生する可能性があります。Iカップリング発光分光分析【SOAP／D-SOAP】検出された金属元素から発生箇所を推定すると、以下の通りでした。鉄、亜鉛・軸受等カルシウム、アルミニウム、ケイ素、ナトリウム・外部混入異物計数汚染度はNAS級と当社推奨の管理限界値に到達していました。フィルタ表面の異物観察で金属片、鉄錆、砂等が観察されたことから、汚染度が高い要因は、摩耗と外部混入異物の影響と思われます。粘度、水分、全酸価、IR、RBOTの各データは、良好でした。尚、別紙RBOTの減少傾向から油の余寿命を求めた結果、本試料油は直近の更油から起算して年月まで使用可能であることが分かります。
報告№109-09136 報告№109-09615 | 分析№109-001160 分析№109-003778 | 109-003778 | 診断概要および対策本試験は、オーバーホール後の初期状態を確認する目的で実施しました。その結果、全てのデータが良好であることから、この油は継続使用可能であり、潤滑状態も正常と判断します。計数汚染度はNAS級、重量汚染度は.mg/mlと共に当社推奨の管理限界値内にあり、良好と判断します。機器の潤滑状態異常摩耗の早期発見パラメータであるフェログラフィーのIs値がのマイナス乗であることから、潤滑状態は正常と判断します。油の特性油の特性を示すIR、RBOTの各データは良好の範囲にあり、この油は継続使用可能と判断します。
報告№109-09136 報告№113-00211 | 分析№109-001160 分析№113-000794 | 113-000794_date130912 | 潤滑油の劣化はないものの、油中の汚染度が高い値でした。採油条件の影響で値が高くなっていると考えられますが、異物の影響で将来的に摩耗が進行する懸念がありますので、欄に示す対策を推奨します。軸受は継続使用可能な状態にあると判断します。但し、観察された摩耗粒子には繰り返し応力で発生する疲労摩耗粒子が比較的多く認められており、更油した後も、疲労摩耗は発生すると考えられます。そのため、定期的な分析により今後の摩耗進行の有無を確認することを推奨します。更油油中の汚染度が高いことから、摩耗粒子や異物等が軸受軌道面に噛み込むことによる摩耗の進行が懸念されるため、更油を推奨します。また、油槽内には汚染物が残留している可能性があるため、油槽内を清掃し、更油する新油もNAS級程度の清浄な潤滑油を更油することを推奨します。定期的な分析摩耗粒子の形態観察で、疲労摩耗が観察されたことから、今後の摩耗進行を監視するため、定期的に分析を実施することを推奨します。シリコン系のグリースや添加剤の確認シリコン系の添加剤やグリースを使用している箇所があるかについてご確認下さい。詳細はを参照下さい。最適な採油方法本試料油は、機器停止中に軸受箱排油口から採油されているため、分析データが高濃度に出ていると推定されます。正確なデータによる診断を行うためにも、今後の採油は、極力運転中もしくは停止直後の油槽中層部から実施されることを推奨します。はフェログラフィーおよびSOAP／D-SOAPの結果から総合的に判断した結果、継続使用は可能ですが、今後の機器の機能を確認するためにも傾向管理が有用と考えます。フェログラフィー【定量分析：Is値】Is値は異常摩耗の早期発見パラメータのつで、摩耗程度を定量化するために用います。今回のIs値はの乗と、やや高い値でした。フェログラフィー【定性分析：摩耗粒子および摩耗形態観察】分析結果から観察された代表的な粒子は、以下の通りでした。疲労摩耗粒子・繰返し応力を受けて発生。フリクションポリマ・局部的に高圧・高温となる場合に発生。Iカップリング発光分光分析【SOAP／D-SOAP】検出された金属元素から発生箇所を推定すると、以下の通りでした。鉄、銅、錫、亜鉛・軸受等カルシウム、バリウム、アルミニウム、ケイ素、ナトリウム・外部混入異物ケイ素の検出ケイ素がppm検出されました。一般に、潤滑油中からケイ素が検出された場合の原因として、油の消泡剤として使用されるシリコン系の添加剤が検出されるフェログラフィーおよびフィルタ表面の異物観察で砂が多く観察され、これが検出されるシリコングリースをシール部に塗布している場合、このシリコングリースが潤滑油に混入して検出されるなどが挙げられますが、今回検出が比較的高濃度であることからの可能性が考えられます。については、分析結果では確認することが出来ませんので、これに関する情報があれば提供をお願いします。計数汚染度はNAS級と当社推奨の管理限界値に到達していました。フィルタ表面の異物観察で金属片、鉄錆、砂等が観察されたことから、汚染度が高い要因は、摩耗と外部混入異物の影響と思われます。粘度、水分、全酸価、IR、RBOTの各データは、良好でした。尚、別紙RBOTの減少傾向から油の余寿命を求めた結果、本試料油は直近の更油から起算して年月まで使用可能であることが分かります。
報告№109-09136 報告№112-00091 | 分析№109-001160 分析№112-000250 | 112-000250 | グリースは継続使用可能な状態にあると判断します。グリースのちょう度、滴点、全酸価、IRの各データは良好でした。
報告№103-0053 報告№103-0053 | 分析№103-00669 分析№103-00669 | 103-00669 | は良好と判断します。粘度は良好と判断します。粘度はmm/sと新油値mm/sに比較して、粘度変化率は-％で、当社推奨の管理目安である±％以内にあり、良好と判断します。水分は良好と判断します。水分はppmと当社推奨の管理目安の以下であり、良好と判断します。全酸価は良好と判断します。全酸価は.mgKOH/gと新油値.mgKOH/gに比較して、変化はなく、良好と判断します。IRの結果、良好と判断します。IRの結果、良好と判断します。は良好と判断します。計数汚染度は良好と判断します。計数汚染度はNAS級と当社推奨の限界値のNAS級に比較して清浄でした。重量汚染度は良好と判断します。重量汚染度は.mg/mlと当社推奨の管理目安のmg/ml以下であり、良好と判断します。機器の潤滑状態フェログラフィーの結果、摩耗粒子形態観察でμmサイズの大型のシビア粒子、外部から混入した異物が見られました。観察されたシビア粒子は、視野に個と少ないため現状の潤滑状態は正常と判断しますが、シビア粒子は金属接触を伴う混合潤滑で発生するため、今後も監視が必要です。混合潤滑状態が進行することも懸念されるため、ヶ月以内に再度分析を実施し、汚染状況及び摩耗の進行状況を確認されることを推奨します。SOAPの結果は良好です。SOAPの結果、金属元素は検出されませんでした。D－SOAPの結果は良好です。鉄、外部から混入したと思われるナトリウム、カルシウムが僅かに検出されましたが、軸受の摩耗を示す錫は検出されず、良好と判断します。フェログラフィーの結果、摩耗粒子形態観察でμmサイズのシビア粒子が見られました。摩耗の過酷度を示すフェログラフィーのIs値が.と低いものの、摩耗粒子形態観察でμmサイズの大型のシビア粒子、外部から混入した異物が見られました。
報告№108-0411 報告№110-00656 | 分析№108-02744 分析№110-003037 | 110-003037 | グリースの物理的性状グリースの物理的性状は、グリースの硬さや、徐々に温度を上昇させた恒温槽内でグリースが滴になって滴下する初滴温度、グリース中のスラッジの発生量などを判断パラメータに、ちょう度、滴点、全酸価、有機物・有機化合物として評価します。分析の結果、グリースの硬さを示すちょう度は、新グリース値のに比較してと変化はなく、また、グリースが滴になって滴下するときの温度を示す滴点が新グリース値のに比較して本試料はと高いものの、劣化の兆候として現れる有機物・有機化合物が見られなかった。グリース中のスラッジの発生量を示す全酸価は、新油値のに対してmgKOH/gと高いものの、有機物・有機化合物の結果でグリース中の油が劣化した場合に発生するカルボン酸の発生は確認されなかった。以上のように、グリースの物理的性状の健全性を示す各パラメータは全て良好であり、グリースの劣化は確認されませんでした。但し、有機物・有機化合物の結果、新グリースのIRスペクトルと一致しない箇所が確認されたことから、異種グリースの混入またはグリース名の誤りなどが考えられます。グリースは継続使用可能な状態にあるものの、以下の対策が必要です。有機物・有機化合物の結果から異種グリースの混入またはグリース名の誤りの可能性がありますので、使用グリース名を再度ご確認下さい。
報告№109-09136 報告№114-00213 | 分析№109-001160 分析№114-000707 | 114-000707 | 分析の結果、計数汚染度はNAS級以上と当社推奨の管理限界値を超えています。今後、油中の汚染物が軸受摺動面に噛み込み摩耗が進行することが懸念されます。軸受は継続使用可能と判断します。但し、軸受メタルの摩耗が確認されているため、以下の対策を推奨します。更油および油槽内の清掃油中の汚染度が高いことから、汚染物が軸受摺動面に噛み込み摩耗が進行することが懸念されるため、更油を推奨します。尚、更油をする際には、油槽内を清掃し、更油する新油もNAS級程度の清浄な潤滑油を更油することを推奨します。定期的な分析および分析周期の検討定期的な潤滑油分析によるトライボ診断を実施することにより、分析データの変化から異常の兆候を早期に発見することが可能となります。別紙金属摩耗粉の平衡速度から計算する採油周期に示すように、計算では運転時間が時間で平衡濃度に到達すると思われます。そのため、本設備は時間経過すれば、いつでも採油可能ですので、この時間を目安に次回の採油時期を検討することを推奨します。次回の結果で摩耗状態が良好と確認されれば、分析周期を定期分析の周期にもどし、異常な摩耗状態と確認できた場合には分析周期をさらに短縮して、傾向管理していくことを併せて推奨します。軸受メタルの情報提供今後軸受メタルの摩耗が進行した場合、摩耗程度を評価する必要がありますので、次回分析時には、メタルサイズ、油入れ替え後の稼働時間ならびに直近のメタル交換からの稼働時間をお知らせください。分析結果異常摩耗の早期発見のパラメータであるIs値は-レベルと正常です。また、異常摩耗の兆候を示す摩耗粒子が顕著に観察されなかったことから、は良好と判断します。SOAPの結果、軸受メタルの成分である錫がppm検出されていることから、軸受メタルの摩耗が発生していると推定されます。今後、軸受メタルの摩耗が進行した場合、油膜が形成されにくくなり、最終的には焼損する場合もあるため、注意が必要です。計数汚染度はNAS級以上と当社推奨の管理限界値を超えています。フィルタグラムで金属片、鉄錆、砂等が観察されていることから、汚染度が高い要因は、摩耗と外部混入異物の影響と思われます。粘度、水分、酸価、IRの各データは良好と判断します。
報告№108-0227 報告№110-00595 | 分析№108-01664 分析№110-002614 | 110-002614 | Iカップリング発光分光分析供試のギヤ油をSOAP／D－SOAPで分析した結果、鉄、鉛、銅、ニッケル、リン、亜鉛、カルシウム、ナトリウム、マグネシウムが検出されました。これらの検出された金属元素から発生箇所を推定すると鉄、鉛、銅、ニッケル・軸受等リン・オイル添加剤亜鉛、カルシウム、ナトリウム、マグネシウム・外部混入異物であると思われます。このうち、機械部品が摩耗したと思われる元素はのグループです。添加剤の消耗前回に比較してSOAPで油の添加剤成分であるリンがppmから変化はないものの、低い値でした。このリンは、極圧添加剤の成分であり、リン濃度の低下は極圧添加剤が消耗していることを示します。今後ギヤ歯面で金属同士が接触して発生する凝着摩耗が発生し、ギヤ歯面の摩耗速度が加速することが懸念されます。フェログラフィー摩耗粒子の形態で比較的多く観察された粒子は、繰返し応力を受けて発生する疲労摩耗粒子でした。このような摩耗粒子が観察された場合には、潤滑部では疲労による疲労摩耗が発生していることが分かります。但し、異常摩耗の早期発見パラメータとして摩耗粒子を定量化して評価するフェログラフィーのIs値は、前回のの乗から乗に低下したことから、摩耗の進行はなく安定していることを示していました。前回に比較して計数汚染度はNAS級から等級に変化はなく、良好でした。前回同様に粘度、水分、全酸価、IRの各データは良好でした。軸受および潤滑油は継続使用可能な状態にあると判断します。今後も定期的に分析を実施し、摩耗の進行状況を確認することを推奨します。
報告№109-09136 報告№110-00685 | 分析№109-001160 分析№110-003182 | 110-003182 | 金属元素と濃度の分析は、試料油を以上の高温で発光させ、その光を分光器で分光し、分光によって得られた光の強度と金属固有の波長とから元素を特定するIカップリング発光分光分析法）を用います。また摩耗状態は、SOAPにより求めた金属成分と濃度にフェログラフィー法による摩耗粒子分析とを加味して総合的に評価しますが、摩擦面の摩耗機構と摩耗状態の判断は摩耗粒子の形態と、異常摩耗の早期発見パラメータであるIs値により判断します。Iカップリング発光分光分析供試のタービン油を分析した結果、検出された金属元素は、油中金属濃度の結果表に示すように、鉄、カルシウム、ナトリウムが検出されました。これらの検出された金属元素から発生箇所を推定すると鉄・軸受等カルシウム、ナトリウム・外部混入異物であると思われます。このうち、機械部品が摩耗したと思われる元素はのグループです。フェログラフィー異常摩耗の早期発見パラメータとして摩耗粒子を定量化して評価するフェログラフィーのIs値は、潤滑状態が正常な-でした。摩耗粒子の形態で比較的多く観察された粒子は、潤滑状態が正常な場合に発生する摩耗粒子、フレッティングにより発生する赤錆でした。このような摩耗粒子が観察された場合には、潤滑部では正常なマイルド摩耗、微振動によるフレッティング摩耗が発生していることが分かります。フレッティングは、軸と内輪内面軸受箱と外輪外面軌道輪と転動体の箇所で発生する可能性があります。フレッティング粒子は酸化して硬いため、軸受軌道面に噛み込んだ場合はその傷が疲労剥離の起点となり、疲労摩耗へと進展することが想定されます。計数汚染度、重量汚染度は共に良好でした。粘度、水分、全酸価、IRの各データは良好でした。軸受および潤滑油は継続使用可能な状態にあると判断します。但し、フレッティングにより発生した摩耗粒子が軸受軌道面に噛み込み摩耗が発生することがあるため、定期的に分析を実施し、摩耗の進行状況を確認することを推奨します。
報告№109-09136 報告№112-00632 | 分析№109-001160 分析№112-002785 | 112-002785 | 油の劣化は確認されず、汚染度は良好な範囲にあることから、継続使用可能な状態にあると判断します。軸受は継続使用可能な状態にあると判断します。はフェログラフィーの結果から総合的に判断した結果、正常な状態にあると考えられます。フェログラフィー【定量分析：Is値】Is値は異常摩耗の早期発見パラメータのつで、摩耗粒子を定量化するために用います。Is値は前回に比較してのマイナス乗からマイナス乗と良好の範囲にあり、低い値でした。フェログラフィー【定性分析：摩耗粒子および摩耗形態観察】分析結果から観察された全ての粒子量は少でした。計数汚染度は、前回に比較してNAS級からNAS級にランク上昇しているものの、当社推奨の管理限界値以下であり、良好でした。．粘度、水分、酸価の各データは、前回同様に良好でした。
報告№109-09136 報告№111-00666 | 分析№109-001160 分析№111-003361 | 111-003361 | トライボロジーを活用した設備診断法による結果、対象設備は継続使用可能な状態にあると判断します。但し、油中金属分析の結果から、軸受メタルの成分である鉛と錫が極微量ですが検出されたことから、今後のメタル摩耗の進行を傾向監視するため、以下の対策を推奨します。定期的な分析燃焼ガス成分と潤滑油の添加剤とが反応して発生するカルシウム化合物によるメタル凝着摩耗の進行が懸念されるため、今後は定期的に分析を実施し、摩耗の進行状況を確認することを推奨します。フェログラフィー異常摩耗の早期発見パラメータとして摩耗粒子を定量化して評価するフェログラフィーのIs値は、潤滑状態がやや厳しいの乗でした。摩耗粒子の形態で比較的多く観察された粒子は、潤滑状態が正常な場合に発生する摩耗粒子金属潤滑部が局部的に油膜切れを起して発生するシビア粒子局部的に高圧・高温となる場合に発生するフリクションポリマでした。これらの摩耗粒子が観察された場合、潤滑部で発生している摩耗形態は、正常なマイルド摩耗潤滑状態がやや厳しい凝着摩耗であり、そして局部的ではあるものの高圧・高温の箇所が発生していることも分かります。フリクションポリマは、潤滑油が摺動面に押し込められ高圧状態になると同時に、圧縮熱により高温状態になった結果、基油自身が重合反応を起こし生成することが知られています。そのため、高圧高温状態の解消がなされなければ、潤滑油の劣化が進行し、粘度上昇に因る潤滑異常に進展する場合があります。Iカップリング発光分光分析供試の潤滑油を分析した結果、検出された金属元素は、SOAP-Tの結果表に示すように、鉄、鉛、錫、リン、亜鉛、カルシウム、ナトリウム、マグネシウムでした。検出されたこれらの金属元素から発生箇所を推定すると鉄、鉛、錫・エンジン部品リン、亜鉛、カルシウム・オイル添加剤ナトリウム、マグネシウム・外部混入異物であると思われます。このうち、機械部品が摩耗したと思われる元素はのグループです。計数汚染度計数汚染度はNAS級以上と汚染されていました。フィルタ表面の異物観察で金属片、鉄錆、砂、すす等が観察されたことから、汚染度が高い要因は、摩耗、エンジンオイルの反応生成物、そして外部混入異物の影響と思われます。粒度分布粒度分布は.～μmの範囲にあり、.μmにピークが確認されました。μm以下の粒子が多いことから、これら微小サイズの粒子は燃焼して発生したすす等であることが分かります。粘度、水分、酸価、塩基価、IRの各データは良好でした。
報告№109-09249 報告№111-00162 | 分析№109-001747 分析№111-000899 | 111-000899 | 潤滑油は継続使用可能な状態にあるものの、サイクロ減速機内の摩耗の進行が確認されたため、以下の対策を推奨します。摩耗の進行を監視するため、再分析を実施し、摩耗の進行状況を確認することを推奨します。フェログラフィー異常摩耗の早期発見パラメータとして摩耗粒子を定量化して評価するフェログラフィーのIs値は、潤滑状態がやや厳しいの乗でした。摩耗粒子の形態で比較的多く観察された粒子は、潤滑状態が正常な場合に発生する摩耗粒子、局部的に高圧・高温となる場合に発生するフリクションポリマでした。これらの摩耗粒子が観察された場合、潤滑部で発生している摩耗形態は、正常なマイルド摩耗であり、そして局部的ではあるものの高圧・高温の箇所が発生していることも分かります。フリクションポリマは、潤滑油がギヤ歯面に押し込められ高圧状態になると同時に、圧縮熱により高温状態になった結果、基油自身が重合反応を起こし生成することが知られています。そのため、高圧高温状態の解消がなされなければ、潤滑油の劣化が進行し、粘度上昇に因る潤滑異常に進展する場合があります。Iカップリング発光分光分析供試のギヤ油を分析した結果、検出された金属は油中金属元素の結果表に示すように、鉄、銅、クロム、錫、リン、亜鉛、カルシウム、バリウム、アルミニウム、ケイ素、ナトリウムでした。これら検出された金属元素から発生箇所を推定すると、鉄、銅、クロム、錫・ギヤ・軸受等リン・オイル添加剤亜鉛、カルシウム、バリウム、アルミニウム、ケイ素、ナトリウム・外部混入異物であると思われます。このうち、機械部品が摩耗したと思われる元素はのグループです。汚染粒子数は当社推奨の管理限界値を超えていました。フィルタ表面の異物観察で表面が茶褐色で金属片、鉄錆、砂等が観察されたことから、汚染度が高い要因は、摩耗とスラッジ、そして外部混入異物の影響と思われます。粘度、全酸価、酸化安定度、有機物・有機化合物の各データは良好でした。分析結果特性低下特性低下に係るパラメータの分析結果は良好と判断します。粘度粘度は.mm/sと新油値.mm/sに対する粘度変化率は-％で、当社推奨の管理限界値である±％以内にあり、良好と判断します。全酸価添加タービン油の全酸価は、油メーカによって初期値が違うため統一した管理基準を設定するのが困難であることから、当社では管理限界値を設定しておらず、新油分析値との比較及び他の分析項目の結果より全酸価の状態判断を行います。その結果、全酸価は.mgKOH/gと新油値.mgKOH/gに比較して若干高くなっていますが、IRチャートに示すように劣化の兆候として現れるカルボン酸などの有機物・有機化合物の発生が確認されていないことから、良好と判断します。酸化安定度酸化安定度はminであり、当社推奨の管理限界値のmin以上であることから良好と判断します。有機物・有機化合物有機物・有機化合物は、IRチャートによる新油分析値との比較の結果、cm-付近に劣化の兆候を示すカルボン酸の吸収が確認されていないことから、良好と判断します。色相はLであり、新油値のLに比較して高い値でした。汚染に係るパラメータの分析結果は、汚染粒子数は当社推奨の管理限界値を超えていました。水分は.ppmであり、当社推奨の管理限界値の以下であることから良好と判断します。汚染粒子数はNAS級以上であり、当社推奨の管理限界値のNAS級を超えていました。汚染度物重量は.mg/mlでした。摩耗フェログラフィーによる摩耗粒子の観察の結果、潤滑状態が正常な場合に発生する摩耗粒子、局部的に高圧・高温となる場合に発生するフリクションポリマが比較的多く観察されました。異常摩耗の早期発見パラメータであるフェログラフィーのIs値がの乗とやや高く、摩耗粒子の形態観察の結果、潤滑状態が正常な場合に発生する摩耗粒子、局部的に高圧・高温となる場合に発生するフリクションポリマが比較的多く観察されました。金属濃度SOAP法により金属濃度を測定した結果、潤滑箇所で発生する金属接触によって検出される鉄がppm、錫がppm、油の添加剤成分であるリンがppm、外部から混入したと思われる亜鉛がppm、カルシウムがppm、アルミニウムがppm、ケイ素がppm、ナトリウムがppm検出されました。金属濃度酸溶解法により金属濃度を測定した結果、潤滑箇所で発生する金属接触によって検出される鉄がppm、銅が、クロムが、錫が、油の添加剤成分であるリンが、外部から混入したと思われるカルシウムがppm、バリウムが、アルミニウムが、ナトリウムが検出されました。
報告№106-0025 報告№106-6039 | 分析№106-00118 分析№106-00806 | 106-00806 | 初期試験を実施した結果、摩耗の安定が確認され、潤滑油も継続使用可能な状態にあると判断します。これらのことは、前回に比較して、計数汚染度はランク減少したことSOAP／D-SOAPの鉄濃度に変化がないこと異常摩耗の早期発見パラメータであるフェログラフィーのIs値が.と良好の範囲にあること以上のことから判断しました。
報告№109-09136 報告№110-00084 | 分析№109-001160 分析№110-000298 | 110-000298 | ・摩耗状態SOAP／D－SOAPにより分析した結果、潤滑油中からは鉄が検出されました。検出されたこれらの金属は、粒子観察の結果から金属潤滑部が局部的に油膜切れを起して発生するシビア粒子でした。観察された摩耗粒子の材質と形態を、SEM・XMAで詳細に観察した結果、鉄、クロム、マンガンを含む粒子が確認されたことから、これらの粒子は軸受軌道面の摩耗により発生したものと思われました。本軸受は、転がり軸受寿命の指標としている摩耗粒子が観察されなかったことから、フレーキングの発生はないと思われますが、異常摩耗の早期発見パラメータであるフェログラフィーのIs値がの乗と高い範囲にあることから、潤滑状態は厳しい状態にあると思われます。・ケイ素の検出ケイ素がppm検出されました。一般に、潤滑油中からケイ素が検出された場合の原因として、油の消泡剤として使用されるシリコン系の添加剤が検出されるフェログラフィーおよびフィルタ表面の異物観察で砂が多く観察され、これが検出されるシリコングリースをシール部に塗布している場合、このシリコングリースが潤滑油に混入して検出されるなどが挙げられますが、今回の原因は、フィルタで砂が観察されたことから、の可能性が考えられます。およびについては、分析結果では確認することが出来ませんので、これに関する情報をご提供下さい。・汚染度計数汚染度はNAS級と当社推奨の管理限界値内にあるものの、やや高い値でした。フィルタ表面の異物観察で鉄錆、砂等が観察されたことから、汚染度が高い要因は、摩耗と外部混入異物の影響と思われます。・粘度、水分、全酸価、IRの各データは良好でした。潤滑油は継続使用可能な状態にあるものの、軸受は以下の対策を推奨します。油量がLと少量であることから、油槽内を清掃する清掃後に新油を充填する際には、汚染度がNAS級クラスの清浄な潤滑油を使用する軸端側に比較して摩耗状態は軽微であるものの、継続使用した場合、凝着摩耗から疲労摩耗に進展し、フレーキングが発生することが懸念されるため、定期的に分析を実施し摩耗の進行状況を把握する
報告№108-0411 報告№108-0411 | 分析№108-02744 分析№108-02744 | 108-02744 | 分析の結果、前回に比較してD－SOAPの錫濃度が僅かに増加していることから、軸受の摩耗が発生していることが確認されています。今回のデータは直ちに異常な状態を示す状況ではありませんが、今後、錫濃度がさらに増加傾向を示す場合があり、この場合、軸受の摩耗が進行していると判断されます。このことを確認するため、ヶ月以内に再度分析を実施することを推奨します。尚、軸受メタルの主成分である錫が僅かに検出されているため、次回分析時には、油量、スラストメタルの寸法および枚数、主機回転数、直近のメタル交換後の起動定数回数および運転時間、使用油の交換や補充の履歴等の情報をご提供下さい。は良好と判断します。粘度は良好と判断します。粘度はmm/sと新油値mm/sに比較して、粘度変化率は-％で、当社推奨の管理限界値である±％以内にあり、良好と判断します。水分は良好と判断します。水分はppmと当社推奨の管理限界値の以下であり、良好と判断します。全酸価は良好と判断します。全酸価は.mgKOH/gと新油値.mgKOH/gに比較して変化はなく、良好と判断します。IRの結果、良好と判断します。IRの結果、油劣化の兆候を示すカルボン酸の吸収が確認されていないことから、良好と判断します。RBOTの結果、良好と判断します。RBOTはminと当社推奨の管理限界値のmin以上であり、良好と判断します。は良好と判断します。計数汚染度は良好と判断します。計数汚染度はNAS級と当社推奨の管理限界値のNAS級以内にあり、良好と判断します。重量汚染度は良好と判断します。重量汚染度は.mg/mlと当社推奨の管理限界値のmg/ml以内にあり、良好と判断します。機器の潤滑状態D－SOAPで軸受の摩耗を示す錫が微量検出されています。SOAPの結果は良好です。SOAPの結果、油の添加剤成分であるリンがppm、バリウムがppm検出されています。軸受の摩耗を示す錫が検出されていないことから、良好と判断します。D－SOAPの結果、軸受の摩耗示す錫が検出されています。D－SOAPの結果、鉄が、軸受の摩耗を示す錫が、外部から混入したと思われるカルシウム、ナトリウムが共に検出されています。フェログラフィーの結果は良好です。異常摩耗の早期発見パラメータであるフェログラフィーのIs値が×のマイナス乗と良好の範囲にあります。
報告№109-09136 報告№112-00389 | 分析№109-001160 分析№112-001600 | 112-001600 | 濾過前の試料油を分析した結果、前回に比較してD-SOAPでメタルの主成分である錫がからに増加していました。メタルの摩耗軸受メタルの摩耗が進行していると推定されます。直ちに異常ではないものの、今後、さらに摩耗が進行することが懸念されます。これらの障害発生に対する弊害を勘案の上、念のためヶ月後に再分析を実施し、摩耗の進行状況を確認することを推奨します。
報告№109-09097 報告№109-09097 | 分析№109-000966 分析№109-000966 | 109-000966 | 今回の採油は、対象設備の停止中に廃油栓から実施しているため、別紙油中粒子の沈降の影響に示すように、沈降の影響を受けて分析データが高濃度に出る可能性があります。今回の分析は、以上のことを踏まえて結果を検討します。分析の結果、摩耗粒子診断で異常摩耗の早期発見パラメータであるIs値がの乗と継続使用可能な範囲にありますが、確認された摩耗粒子の形態に注意が必要な点が確認されました。摩耗粒子の形態観察で確認できた粒子は、局部的に高圧・高温となる場合に発生するフリクションポリマ、外部から混入したと思われる鉄錆、砂等でしたが、中でも他の粒子に比較してフリクションポリマがやや多く観察されました。また、D－SOAPで鉄が検出されたことから、汚染度が高い要因は、局部的に高温・高圧になる箇所から発生したフリクションポリマと摩耗粒子の発生に加え、外部から混入した異物の影響により汚染度が高くなっていたと考えられます。フリクションポリマは、潤滑油が摺動部分で高圧下に押し込められ、高圧状態になると同時に、圧縮熱も発生して高温状態にもなり、その結果、潤滑油が重合して発生することが知られています。そのため、高温高圧状態が継続した場合、潤滑油は劣化する場合があります。外部混入異物は、今回の採油が対象設備の停止中に廃油栓から採油を実施しているため、廃油栓配管内部に残留していた汚染物が検出された可能性が高いと思われます。今回の採油で、潤滑油は分の以上が入れ替わっていると思われますが、高圧・高温の箇所が解消されなければ、潤滑油を入れ替えても潤滑油の劣化が進行する場合があります。油の劣化状況を確認するために、定期的に分析を実施されることを推奨します。傾向監視を行うための採油周期を理論的に求めたところ、最短で約時間となりました。この時間は、油中汚染物が均一になるために必要とする時間であり、この時間を経過すれば再分析の結果から状態の傾向を確認することが可能となりますので、このことを参考に次回分析時期を決定することを推奨します。は良好と判断します。粘度は良好と判断します。粘度はmm/sと新油値mm/sに比較して、粘度変化率は+％で、当社推奨の管理限界値である±％以内にあり、良好と判断します。水分は良好と判断します。水分は.ppmと当社推奨の管理限界値の以下であり、良好と判断します。全酸価は良好と判断します。全酸価は.mgKOH/gと新油値.mgKOH/gに変化はなく、良好と判断します。IRの結果、良好と判断します。IRの結果、IRチャートに示すように新油に比較して変化はなく、良好と判断します。計数汚染度は当社推奨の管理限界値を超えています。計数汚染度は当社推奨の管理限界値を超えています。計数汚染度はNAS級以上と当社推奨の管理限界値のNAS級を超えています。重量汚染度は良好と判断します。重量汚染度はmg/mlと当社推奨の管理限界値mg/ml以内にあり、良好と判断します。粒度分布は.μmにピークが確認されています。粒度分布は.μmにピークが確認されています。機器の潤滑状態摩耗粒子診断の結果、局部的に高圧・高温となる場合に発生するフリクションポリマ、外部から混入したと思われる鉄錆がやや多く観察されています。SOAPによる油中金属濃度の結果、良好です。SOAPによる油中金属濃度の結果、油の添加剤成分に含まれている場合があるリン、外部から混入したと思われるケイが検出されています。SOAPによる油中金属濃度の結果、良好です。SOAPによる油中金属濃度の結果、鉄、油の添加剤成分であるリン、外部から混入したと思われる亜鉛、カルシウム、ナトリウムが検出されています。摩耗粒子診断の結果、局部的に高圧・高温となる場合に発生するフリクションポリマ、外部から混入したと思われる鉄錆がやや多く観察されています。異常摩耗の早期発見パラメータであるIs値がの乗と良好の範囲にあるものの、摩耗粒子の形態観察の結果、局部的に高圧・高温となる場合に発生するフリクションポリマ、外部から混入したと思われる鉄錆がやや多く観察されています。SEM・XMAの結果、鉄、マンガン、クロムを含む粒子が観察されています。摩耗粒子診断で観察された粒子をSEM・XMAで詳細に観察した結果、鉄、マンガン、クロムを含む粒子が観察されています。
報告№101-6060 | 分析№101-00560 | 101-00560 | 本試験は、使用中のベアリング潤滑用のグリースが変色したため、その変色した原因を調査することを目的としました。分析の結果、ちょう度がと新グリース値のに比較し、ちょう度が上昇し、グリースが軟化していることが確認されました。また、全酸価がmgKOH/gになっており、新グリース値の.mgKOH/gに比較して、上昇していることが判りました。これは、グリースが酸化劣化したことによるものと考えられました。一方、D－SOAPの鉄濃度がと高く、且つ、フェログラフィーの結果、観察された摩耗粒子は、μm前後の切削粒子が支配的であることが確認されました。以上のことから、グリースが変色した原因は、グリースの酸化劣化によりグリースが変色した事と、潤滑部分の摩耗により発生した摩耗粒子によるものと考えられました。尚、フェログラフィーで観察された切削粒子は、主に、コロと保持器のすべり摩擦により発生したもので、ベアリング軌道面の疲労摩耗により発生した粒子は確認されず、ベアリングは継続使用可能な状態にあると考えられました。但し、今後、これらの摩耗粒子がベアリング転動面に噛み込み、表面を損傷し、ベアリング寿命を減少させる原因となりますので、グリースを塗布しなおすことを推奨します。又、塗布する際は、使用中のグリースの劣化も若干進行しているため、洗浄を十分にされることを推奨します。
報告№109-09136 報告№111-00522 | 分析№109-001160 分析№111-002402 | 111-002402 | 濾過前の試料油を分析した結果、全てのデータが良好です。尚、RBOTが前回に比較し、min増加しています。RBOTが増加した理由は、更油、補給を実施した仮設タンクで他の軸受油と混合して濾過を実施した濾過機配管内や仮設タンクなどに油が残留していた以上のことが考えられます。お客様情報の～にはいずれにも該当せず、原因は分かりませんでした。但し、今回の分析結果で、酸価および粘度の各データに大きな変化はなく、異種油の混入などは確認されていないため、本試料油は継続使用可能な状態にあります。今後は、今回のRBOT値を基に潤滑油の寿命を評価します。
報告№109-09094 報告№109-09094 | 分析№109-000876 分析№109-000876 | 109-000876 | 分析の結果、全てのデータが良好であることから、この油は継続使用可能と判断します。特性低下全ての項目が良好の範囲にあったことから、特性低下は認められず良好と判断します。粘度は良好と判断します。粘度はmm/sと新油値mm/sに比較して、粘度変化率は+％で、当社推奨の管理限界値である±％以内にあり、良好と判断します。全酸価は良好と判断します。全酸価は.mgKOH/gと新油値.mgKOH/gに比較して高い値であるものの、有機物・有機化合物の結果、油劣化の兆候を示すカルボン酸の吸収が確認されていないことから、良好と判断します。有機物・有機化合物の結果、良好と判断します。有機物・有機化合物の結果、油劣化の兆候を示すカルボン酸の吸収が確認されていないことから、良好と判断します。酸化安定度の結果、良好と判断します。酸化安定度はminと当社推奨の管理限界値のmin以上であり、良好と判断します。汚染は良好と判断します。水分は良好と判断します。水分はppmと当社推奨の管理限界値の以下であり、良好と判断します。
報告№108-0411 報告№110-00656 | 分析№108-02744 分析№110-003021 | 110-003021 | は、油の粘度変化率、油中のスラッジの発生量などを判断パラメータに、粘度、全酸価、有機物・有機化合物、酸化安定度で評価します。分析の結果、油の粘性を示す粘度は、新油値のmm/sに比較して粘度変化率が+％のmm/sとほぼ変化はなく、また油中のスラッジの発生量を示す全酸価は、新油値の.mgKOH/gに対して.mgKOH/gと減少しており、さらには有機物・有機化合物の結果でも油が劣化した場合に発生するカルボン酸の発生も確認されず、酸化防止剤の残存量を示す酸化安定度は、限界値minに比較して、十分に残量があるminであった。以上のように、の健全性を示す各パラメータは全て良好であり、潤滑油の劣化は確認されませんでした。尚、別紙酸化安定度の減少傾向から油の余寿命を求めた結果、本試料は年月まで使用可能であることが分かります。油中の水分を計測した結果、水分は.と新油と同等であり、継続使用可能な状態にあることが確認されました。潤滑油は継続使用可能な状態にあると判断します。
報告№107-7032 | 分析№107-02604 | 107-02604 | 分析の結果、SOAP／D－SOAPで軸受メタルの主成分である錫が僅かに検出され、軸受メタルの摩耗が確認されました。ご提供いただいた油量と軸受サイズから平均的な摩耗深さを計算した結果、.μmとなりました。一般的に、軸受メタルの表面粗さをsとすると今回確認された摩耗量は極僅かであると判断できます。油交換後の累積運転時間が時間であるため、摩耗速度は×-μm/hとなります。平均摩耗深さの限界値をμm仮定すると、それに到達するのは、運転時間万時間後となり十分に継続使用可能な状態あると判断できます。今後はこの摩耗速度の変化を定期的な分析によりチェックし、管理されることを推奨します。
報告№109-09136 報告№112-00363 | 分析№109-001160 分析№112-001460 | 112-001460 | 更油からの経過日数をもとに潤滑油の余寿命を評価したところ、潤滑油は定検までのヶ月間は使用可能と判断できました。次回定検時に更油を実施しない場合は、酸化安定度を知るための分析を実施し、余寿命を確認することを推奨します。酸化安定度はminであり、当社推奨の管理限界値のmin以上であることから、良好と判断します。
報告№109-09136 報告№112-00733 | 分析№109-001160 分析№112-003334 | 112-003334 | 分析の結果、計数汚染度、重量汚染度は共に良好と判断します。分析結果計数汚染度はNAS級、重量汚染度は.mg/mlと共に当社推奨の管理限界値以下であり、良好でした。
報告№109-09359 報告№109-09359 | 分析№109-002445 分析№109-002445 | 109-002445 | 分析の結果、摩耗の安定が確認され、潤滑状態は正常と判断します。これらのことは、前回に比較して、計数汚染度はランク増加したものの良好の範囲にあることSOAP／D-SOAPの鉄および錫濃度に変化がないこと異常摩耗の早期発見パラメータであるフェログラフィーのIs値がのマイナス乗と良好の範囲にあること以上のことから判断しています。は良好と判断します。計数汚染度計数汚染度はNAS級と当社推奨の管理限界値のNAS級以内にあり、良好と判断します。重量汚染度は.mg/mlと当社推奨の管理限界値のmg/ml以内にあり、良好と判断します。機器の潤滑状態機器の潤滑状態は正常と判断します。SOAPSOAPの結果、油の添加剤成分であるリンが検出されました。摩耗により発生する鉄および錫が検出されていないことから、良好と判断します。D－SOAPD－SOAPの結果、摩耗により発生する鉄および錫が検出されていないことから、良好と判断します。フェログラフィー異常摩耗の早期発見パラメータであるフェログラフィーのIs値がのマイナス乗と良好の範囲にあることから、潤滑状態は正常と判断します。
報告№102-4072 | 分析№102-03084 | 102-03084 | 分析の結果、軸受軌道面にマイクロフレーキングが発生していると考えられます。また、外部から混入した鉄錆等の異物が非常に多くみられ、この異物が軸受軌道面に噛み込み発生した切削粒子がみられることから、今後、更に摩耗が進行することが懸念されました。これらのことは、異常摩耗の早期発見パラメータであるフェログラフィーのIs値がの乗とやや高く、摩耗粒子の形態観察の結果、軸受軌道面から発生した微小な疲労摩耗粒子が多く観察され、SOAP／D-SOAPの結果、鉄が検出されたことから判断しました。今後、さらに摩耗が進行する可能性があるため、予防措置として更油及び油槽内の清掃を実施されることを推奨します。尚、新日石FBKタービンを誤って補充された可能性があるとのことでしたが、粘度はmm/sと良好な範囲にあることから、誤って補充したとしても、全く影響はないと判断します。
報告№109-09341 報告№109-09341 | 分析№109-002700 分析№109-002700 | 109-002700 | 潤滑油の使用油に燃料油が若干混入したとした場合の混入割合は％程度と思われます。これを裏付けるため、既に送って頂いている燃料油と潤滑油を今回の割合で混合し、粘度変化、IRパターンの測定結果を別報で報告します。一方、タービン油のFBKタービンの混入の可能性はほとんどないと思われますが、IRの結果から異種油が混入した可能性がありますので、混入の可能性のある油種がありましたら、ご提供下さい。IRにより確認して報告致します。尚、潤滑油に含まれる水分は、当社推奨の管理限界値を僅かに超えていることから、発錆予防のため更油を推奨します。
報告№102-6073 | 分析№102-01299 | 102-01299 | 濾過前の試料油を分析した結果、フェログラフィーを除く項目は良好でした。フェログラフィーの結果、摩耗過酷度を示すIs値はのマイナス乗と良好の範囲にあるものの、摩耗粒子形態観察の結果、摩擦熱が高い場合に発生する球状粒子、外部から混入した砂が見られました。球状粒子は、異常の兆候を示す形態のパラメータで、この摩耗粒子が発生する原因は、一般に、溶接工事、溶接作業などによる溶接スパッタの混入、電食による発生、厳しい金属接触による摩耗、が考えられます。発生原因が、の溶接スパッタの混入であれば、今後増加しないと思われますが、が考えられる場合は、原因を取り除かなければ球状粒子は増加すると考えられますので、ヶ月以内に再度分析を実施し、この球状粒子の増加の有無を確認されることを推奨します。尚、貴社において、過去に同様な事例が軸受損傷に繋がった例があるので、念のため、主機の起動時、停止時の温度チャートから軸受温度が微妙に変化しているか、いないかの確認をされるよう推奨します。
報告№109-09136 報告№114-00132 | 分析№109-001160 分析№114-000408 | 114-000408_date140625 | は良好の範囲にあり、継続使用可能と判断します。但し、計数汚染度がNAS級と当社推奨の管理限界値に到達しています。今後、油中の汚染物が軸受摺動面に噛み込み摩耗が進行することが懸念されるため、注意が必要です。軸受は継続使用可能な状態にあると判断します。但し、今後の摩耗推移を確認するためにも傾向監視を継続することが有効です。濾過今後、油中の汚染物が軸受摺動面に噛み込み摩耗が進行することが懸念されるため、濾過を推奨します。あと回分析を実施今後、あと回分析を実施し、摩耗が安定するか、或いは、異常摩耗に進展するかを確認することを推奨します。Is値は異常摩耗の早期発見パラメータのつで、摩耗程度を定量化するために用います。Is値は×とやや高い値です。フェログラフィーで観察された代表的な粒子は、以下の通りです。黒錆・潤滑状態がやや厳しい凝着摩耗により発生。局部的な厳しい金属接触と高い摩擦熱が発生していたことを示します。黒錆は、摩擦面が将来的に異常摩耗へ進展する可能性を示唆しているため、傾向監視が有用と思われます。詳細は、別紙傾向監視が必要な摩耗粒子をご覧ください。一方、D-SOAPの結果、銅が検出されています。オイルリングと主軸間、またはオイルリングと軸受台金側面との間で摩耗が発生していると考えられます。このような場合、オイルリングと主軸の間で摩擦が低下したり、台金との摩擦が増大するなどの影響でオイルリングが円滑に回転し難い状況が発生します。その結果、潤滑油のかき揚げ量が減少し、軸受摺動面で油膜切れを引き起こす可能性があります。計数汚染度はNAS級と当社推奨の管理限界値に到達しています。フィルタグラムで銅合金、鉄錆、砂等が観察されていることから、汚染度が高い要因は、摩耗と外部混入異物の影響と思われます。粘度、水分、酸価、IR、RBOTの各データは良好です。
報告№109-09136 報告№111-00592 | 分析№109-001160 分析№111-002745 | 111-002745 | 潤滑油および対象設備は継続使用可能な状態にあると判断します。但し、今後も摩耗の進行を傾向監視するため、以下の対策を推奨します。定期的な分析摩耗の進行を監視するため、定期的に分析を実施し、摩耗の進行状況を確認することを推奨します。フェログラフィー異常摩耗の早期発見パラメータとして摩耗粒子を定量化して評価するフェログラフィーのIs値は、前回のの乗から乗に低下しており、潤滑状態が安定していることを示していました。摩耗粒子の形態で比較的多く観察された粒子は、潤滑状態が正常な場合に発生する摩耗粒子局部的に高圧・高温となる場合に発生するフリクションポリマでした。これらの摩耗粒子が観察された場合、潤滑部で発生している摩耗形態は、正常なマイルド摩耗であり、そして局部的ではあるものの高圧・高温の箇所が発生していることも分かります。フリクションポリマは、潤滑油が摺動面に押し込められ高圧状態になると同時に、圧縮熱により高温状態になった結果、基油自身が重合反応を起こし生成することが知られています。そのため、高圧高温状態の解消がなされなければ、潤滑油の劣化が進行し、粘度上昇に因る潤滑異常に進展する場合があります。Iカップリング発光分光分析供試の潤滑油を分析した結果、検出された金属元素は、SOAP／D－SOAPの結果表に示すように、鉄、鉛、銅、錫、リン、亜鉛、カルシウム、アルミニウム、ナトリウム、マグネシウム、ホウ素でした。検出されたこれらの金属元素から発生箇所を推定すると鉄、鉛、銅、錫・エンジン部品リン、亜鉛、カルシウム、マグネシウム・オイル添加剤アルミニウム、ナトリウム、ホウ素・外部混入異物であると思われます。このうち、機械部品が摩耗したと思われる元素はのグループです。前回に比較して重量汚染度はmg/mlからmg/mlに減少していました。前回同様に粘度、水分、全酸価、全塩基価の各データは良好であり、さらに今回実施したIRも油劣化の兆候を示すカルボン酸の吸収が確認されていないことから、良好でした。
報告№109-09136 報告№112-00132 | 分析№109-001160 分析№112-000533 | 112-000533 | 潤滑油は継続使用可能な状態にあると判断します。但し、今後は障害予防を目的に以下の対策を推奨します。追加分析消泡性能が低下した場合、ギヤ歯面での油膜形成に影響が出て摩耗が進展することがありますので、フェログラフィーおよびSOAP-Tを追加して摩耗により発生する油中金属濃度や潤滑状態を確認することを推奨します。泡立ち試験泡立ち試験の結果は、-と新油値が-であるのに比較して高い値となっていたことから、消泡性能が低下していることが分かりました。今後の使用状況によっては油の酸化劣化が進行したり、ギヤ歯面およびベアリング軌道面で油膜切れが発生したりする場合があるため、消泡剤の添加による消泡性能の改善など何らかの対応が必要になると思われます。分析結果泡立ち試験の結果、消泡性能が低下していることが確認されました。粘度粘度は.mm/sと新油値.mm/sに比較して、粘度変化率は-.％で、当社推奨の管理限界値である±％以内にあり、良好と判断します。泡立ち試験泡立ち試験は-と新油に比較して高い値でした。水分はppmと当社推奨の管理限界値の以下であり、良好と判断します。酸価はmgKOH/gと新油値mgKOH/g以下にあり、良好と判断します。
報告№109-09136 報告№112-00280 | 分析№109-001160 分析№112-001135 | 112-001135 | 潤滑油および対象設備は継続使用可能な状態にあると判断します。但し、スラッジが発生しているため、電磁弁の固着や動作不良などの現象が現れやすい状況にあるため、以下の対策が必要です。TS－の投与および濾過今後、バルブ類の動作障害やフィルタおよびストレーナの目詰まりが発生することが懸念されるため、当社製清浄分散剤TS－の投与と濾過を推奨します。新油との比較による評価を示す粘度、酸価のデータは新油データを基準として評価しています。今回は新油データがなかったため正確な判断は出来ませんでしたが、今後評価する場合は、充填用の新油を同時に分析することをご検討下さい。最適な採油方法本試料油は、機器停止中にドレン弁から採油されています。機器が停止している状態では、別紙油中粒子の沈降の影響に示すように油槽内で撹拌がなくなり固形物が沈降するため、油中汚染度は高くなると推定されます。今後の採油は、極力運転中もしくは停止直後の油槽中層部から実施されることを推奨します。はフェログラフィーおよびSOAP／D－SOAPの結果から総合的に判断した結果、やや厳しい状態にあると考えられます。フェログラフィー【定量分析：Is値】Is値は異常摩耗の早期発見パラメータのつで、摩耗粒子を定量化するために用います。今回のIs値はの乗とやや高い値でした。フェログラフィー【定性分析：摩耗粒子および摩耗形態観察】分析結果から比較的多く観察された粒子は、以下の通りでした。正常な摩耗粒子・潤滑状態が正常なマイルド摩耗により発生。砂等・外部から混入したと考えられます。Iカップリング発光分光分析【SOAP／D－SOAP】検出された金属元素から発生箇所を推定すると、以下の通りでした。鉄、銅、錫・シリンダ内壁、ポンプ内部等リン、亜鉛、カルシウム・添加剤ケイ素、ナトリウム・外部混入異物前回に比較して計数汚染度はNAS級からNAS級にランク低下し、良好でした。重量汚染度は、mg/mlからmg/mlに増加し、当社推奨の管理限界値を超えていました。D－SOAPで油の添加剤成分であるリン、亜鉛、カルシウムが検出され、フィルタ表面の異物観察で表面が茶褐色で鉄錆、砂等が観察されたことから、汚染度が高い要因は、摩耗とスラッジ、そして外部混入異物の影響と思われます。水分は良好でした。尚、粘度、酸価は、当社に新油データがなかったため、新油データとの比較ができず正確な評価できませんでした。分析結果は良好と判断します。粘度粘度はmm/sでした。新油値をmm/sと仮定した場合、粘度変化率は-％で、当社推奨の管理限界値である±％以内にあり、良好と判断します。水分はと当社推奨の管理限界値の以下であり、良好と判断します。酸価は.mgKOH/gでした。IRの結果で油劣化の兆候を示すカルボン酸の吸収が確認されていないことから、良好と判断します。IRIRの結果、油劣化の兆候を示すカルボン酸の吸収が確認されていないことから、良好と判断します。重量汚染度は当社推奨の管理限界値を超えていました。計数汚染度計数汚染度はNAS級と当社推奨の管理限界値のNAS級以下にあり、良好と判断します。重量汚染度はmg/mlと当社推奨の管理限界値のmg/mlを超えていました。D－SOAPで油の添加剤成分である亜鉛、カルシウムが高い値でした。摩耗粒子の形態観察の結果、潤滑状態が正常な場合に発生する摩耗粒子、外部から混入したと思われる砂等が比較的多く観察されました。SOAPSOAPの結果、摩耗により発生する鉄および銅、油の添加剤成分であるリン、亜鉛、カルシウムが検出されました。D－SOAPD－SOAPの結果、摩耗により発生する鉄および錫、油の添加剤成分であるリン、亜鉛、カルシウムが検出されました。フェログラフィー異常摩耗の早期発見パラメータであるフェログラフィーのIs値がの乗とやや高く、摩耗粒子の形態観察の結果、潤滑状態が正常な場合に発生する摩耗粒子、外部から混入したと思われる砂等が比較的多く観察されました。
報告№109-09249 報告№110-00306 | 分析№109-001747 分析№110-001213 | 110-001213 | ポンプ＋電動機分析の結果、全ての分析項目の値が当社推奨の管理基準を満たしており、新油分析値との比較結果も問題となる値はなかったことから、油は継続使用可能な状態であり、運転中における潤滑状態も正常であったものと判断します。分析結果特性低下特性低下に係るパラメータの分析結果は良好と判断します。粘度粘度はmm/sと新油値mm/sに対する粘度変化率は+.％で、当社推奨の管理限界値である±％以内にあり、良好と判断します。全酸価添加タービン油の全酸価は、油メーカによって初期値が違うため統一した管理基準を設定するのが困難であることから、当社では管理限界値を設定しておらず、新油分析値との比較及び他の分析項目の結果より全酸価の状態判断を行います。その結果、全酸価は.mgKOH/gと新油値.mgKOH/gに比較して若干高くなっていますが、IRチャートに示すように劣化の兆候として現れるカルボン酸などの有機物・有機化合物の発生が確認されていないことから、異常のない値と判断します。酸化安定度酸化安定度はminであり、当社推奨の管理限界値のmin以上であることから良好と判断します。有機物・有機化合物有機物・有機化合物は、IRチャートによる新油分析値との比較の結果、cm-付近に劣化の兆候を示すカルボン酸の吸収が確認されていないことから、良好と判断します。色相はL.であり、新油値のLに比較して大きな変化はないことから、良好と判断します。汚染に係るパラメータの分析結果は良好と判断します。水分はppmであり、当社推奨の管理限界値の以下であることから良好と判断します。汚染粒子数はNAS級であり、当社推奨の管理限界値のNAS級以内であることから良好と判断します。汚染度物重量は.mg/mlであり、当社推奨の管理限界値のmg/ml以内であることから良好と判断します。摩耗運転中における潤滑状態は正常であったものと判断します。異常摩耗の早期発見パラメータであるフェログラフィーのIs値がのマイナス乗と当社基準値と比較して良好の範囲にあったことから潤滑箇所の潤滑状態は正常と判断します。金属濃度SOAP法により金属濃度を測定した結果、外部から混入したと思われるリンがppm、ケイ素がppm、ホウ素がppmと僅かに検出されましたが良好と判断します。金属濃度酸溶解法により金属濃度を測定した結果、金属元素は検出されなかったことから、潤滑箇所で発生する金属接触による摩耗や、外部からの異物などの混入は見られず良好と判断します。
報告№109-09136 報告№110-00815 | 分析№109-001160 分析№110-003840 | 110-003840 | Iカップリング発光分光分析供試グリースを分析した結果、検出された金属元素は、SOAPの結果表に示すように、鉄、銅、クロム、アンチモン、錫、リン、亜鉛、カルシウム、バリウム、アルミニウム、ケイ素、ナトリウムでした。これらの検出された金属元素から発生箇所を推定すると鉄、銅、クロム、アンチモン、錫・軸受等リン、亜鉛・グリース添加剤カルシウム、アルミニウム、ケイ素、ナトリウム・増ちょう剤バリウム・外部混入異物であると思われます。このうち、機械部品が摩耗したと思われる元素はのグループです。フェログラフィー摩耗粒子の形態で比較的多く観察された粒子は、潤滑状態が正常な場合に発生する摩耗粒子、繰返し応力を受けて発生する疲労摩耗粒子、異物の噛み込みなどで発生する切削粒子でした。このような摩耗粒子が観察された場合には、潤滑部では正常なマイルド摩耗、疲労による疲労摩耗、そして異物による切削摩耗が混在していることが分かります。グリースの物理的性状IRの結果、グリース劣化の兆候を示すカルボン酸の吸収が確認されていないことから、本試料は継続使用可能と判断できますが、全酸価がmgKOH/gと新グリース値の.mgKOH/gに比較して高く、またIRの結果で新グリースのIRスペクトルと一致しない箇所が確認されたことから、異種グリースの混入またはグリース名の誤りなどがあったものと思われます。グリースの変色分析の結果、グリースの変色の原因は、摩耗粒子の増加によるものと思われますが、異種グリースの混入などの可能性もありますので、適正なグリースに変更することを推奨します。軸受温度の上昇軸受温度の上昇は、軸受軌道面における摩擦熱の増加によるものと思われますが、軸受は継続使用可能な状態にあると判断します。但し、SOAP／D－SOAPの鉄濃度が比較的高く、摩耗粒子の形態観察で疲労摩耗粒子が観察されていることから、転がり軸受の軌道面では局部的に疲労による摩耗があると判断されます。そのため、今後は、疲労摩耗が起点となって、フレーキングに進展することが懸念されることから、定期的な分析により摩耗の進行状況を確認することを推奨します。
報告№109-09136 報告№112-00666 | 分析№109-001160 分析№112-003068 | 112-003068 | 粘度および消泡性能の低下が確認されました。今後は障害予防を目的に以下の対策を推奨します。更油、或いは、部分更油粘度が低下していたことから、今後適正な粘度範囲で使用していない場合、ギヤ歯面やベアリング軌道面で油膜切れが発生し、摩耗が進行することが懸念されるため、更油、或いは、部分更油を推奨します。追加分析消泡性能が低下した場合、ギヤ歯面での油膜形成に影響が出て摩耗が進展することがありますので、フェログラフィーおよびSOAP-Tを追加して摩耗により発生する油中金属濃度や潤滑状態を確認することを推奨します。粘度粘度はmm/sと新油値mm/sに比較して、粘度変化率は-.％で、前回同様に当社推奨の管理限界値である±％を超えていました。今後、適正な粘度範囲で使用していない場合、ギヤ歯面やベアリング軌道面で油膜切れが発生し、摩耗が進行することが懸念されます。泡立ち試験泡立ち試験の結果は、-と新油値が-であるのに比較して高い値となっていたことから、消泡性能が低下していることが分かりました。今後の使用状況によっては油の酸化劣化が進行したり、ギヤ歯面およびベアリング軌道面で油膜切れが発生したりする場合があるため、消泡剤の添加による消泡性能の改善など何らかの対応が必要になると思われます。分析結果粘度および消泡性能が低下していることが確認されました。粘度粘度はmm/sと新油値mm/sに比較して、粘度変化率は-.％で、当社推奨の管理限界値である±％を超えていました。泡立ち試験泡立ち試験は-と新油に比較して高い値でした。水分はと当社推奨の管理限界値の以下であり、良好と判断します。酸価はmgKOH/gと新油値mgKOH/g以下にあり、良好と判断します。
報告№109-09136 報告№111-00619 | 分析№109-001160 分析№111-002924 | 111-002924_date120228 | 潤滑油は継続使用可能な状態にあると判断します。粘度、酸価、有機物・有機化合物、酸化安定度の各データは良好でした。尚、別紙酸化安定度の減少傾向から油の余寿命を求めた結果、本試料は直近の更油から起算して稼働日数が年月まで使用可能であることが分かります。水分は良好でした。
報告№109-09136 報告№111-00762 | 分析№109-001160 分析№111-003838 | 111-003838 | 濾過前の試料油を分析した結果、前回に比較して水分が.ppmからppmに増加し、処置領域にありました。摩耗粒子の形態観察で金属接触が厳しい場合に発生するシビア粒子が比較的多く観察されました。D－SOAPの結果、前回に比較して鉄が.からに増加していました。計数汚染度は前回に比較してNAS級からD級にランク増加し、処置領域にありました。水分の増加今後、水分の影響で油槽内に錆が発生し、その影響で摩耗が発生する懸念があります。シビア粒子摩耗粒子の観察結果から、発生している摩耗形態は凝着摩耗であることがわかりました。観察された摩耗粒子は鉄系材料であることから、軸受摺動部や鉄系材料同士が局部的に接触する箇所、例えばラビリンス、軸受支持部などで発生している可能性が考えられました。汚染度フィルタ表面の異物観察で鉄錆、砂等が観察されたため、汚染度が増加した要因は、水分と摩耗粒子、そして外部から混入したと思われる異物によるものと考えられます。これらの障害発生に対する弊害を勘案の上、至急、更油や水分除去および濾過の実施が必要と判断します。そしてヶ月後に再分析を実施し、摩耗の進行状況を確認することを推奨します。また、水分の混入経路を特定しなければ、再び水分の混入が継続する可能性がありますので、水分の混入経路を特定されることを併せて推奨します。尚、補給によりRBOTが前回に比較してmin増加していますので、今後は今回のRBOT値によりデータ管理を行います。
報告№109-09249 報告№110-000298 | 分析№109-001747 分析№110-001170 | 110-001170 | 本試料は、汚染や摩耗に関するデータが異常として出やすいドレンバルブから採油されたにも関わらず、分析の結果は全ての分析項目の値が当社推奨の管理基準を満たしており、新油分析値との比較結果も問題となる値はなかったことから、油は継続使用可能な状態であり、また運転中における潤滑状態も正常であったものと判断します。分析結果特性低下特性低下に係るパラメータの分析結果は良好と判断します。粘度粘度はmm/sと新油値mm/sに対する粘度変化率は-％で、当社推奨の管理限界値である±％以内にあり、良好と判断します。全酸価添加タービン油の全酸価は、油メーカによって初期値が違うため統一した管理基準を設定するのが困難であることから、当社では管理限界値を設定しておらず、新油分析値との比較及び他の分析項目の結果より全酸価の状態判断を行います。その結果、全酸価は.mgKOH/gと新油値.mgKOH/gに比較して若干高くなっていますが、IRチャートに示すように劣化の兆候として現れるカルボン酸などの有機物・有機化合物の発生が確認されていないことから、異常のない値と判断します。酸化安定度酸化安定度はminであり、当社推奨の管理限界値のmin以上であることから良好と判断します。有機物・有機化合物有機物・有機化合物は、IRチャートによる新油分析値との比較の結果、cm-付近に劣化の兆候を示すカルボン酸の吸収が確認されていないことから、良好と判断します。色相はL.であり、新油値のL.に比較して変化はないことから、良好と判断します。汚染に係るパラメータの分析結果は良好と判断します。水分は.ppmであり、当社推奨の管理限界値の以下であることから良好と判断します。汚染粒子数はNAS級であり、当社推奨の管理限界値のNAS級以内であることから良好と判断します。汚染度物重量は.mg/mlであり、当社推奨の管理限界値のmg/ml以内であることから良好と判断します。摩耗運転中における潤滑状態は正常であったものと判断します。異常摩耗の早期発見パラメータであるフェログラフィーのIs値がのマイナス乗と当社基準値と比較して良好の範囲にあったことから潤滑箇所の潤滑状態は正常と判断します。金属濃度SOAP法により金属濃度を測定した結果、外部から混入したと思われるケイ素がppmと僅かに検出されましたが良好と判断します。金属濃度酸溶解法により金属濃度を測定した結果、外部からの異物などが混入したと思われるカルシウムとナトリウムがと僅かに検出されましたが良好と判断します。
報告№109-09136 | 分析№109-001160 | 112-002793 | 粘度がISOVG規格外にあり上昇傾向が確認されました。また、油中の汚染度が高く、増加傾向にあることから、以下の対策を推奨します。対象設備は継続使用可能な状態にあると判断します。但し、将来的な摩耗進行の有無を確認するためにも傾向監視を継続することが有効です。濾過摩耗粒子や異物等がギヤ歯面や軸受軌道面に噛み込むことによる摩耗の進行が懸念されるため、可能であれば濾過を推奨します。定期的な分析今後懸念される凝着摩耗、そして疲労摩耗の進行を監視するため、定期的に分析を実施することを推奨します。シリコン系のグリースや添加剤の確認ケイ素がやや高い濃度で検出されたことから、シリコン系の添加剤やグリースを使用している箇所があるかについてご確認下さい。新油との比較による評価を示す粘度、酸価のデータは新油データを基準として評価しています。今回は油名が不明であったため評価できませんでしたが、今後評価する場合は、使用している新油を同時に分析することをご検討下さい。使用油名の再確認粘度が規格外にあるため、使用油名の再確認を推奨します。はフェログラフィーおよびSOAP-Tの結果から総合的に判断した結果、継続使用は可能ですが、機器の機能を保持するためにも傾向管理が有用と考えます。フェログラフィー【定量分析：Is値】Is値は異常摩耗の早期発見パラメータのつで、摩耗粒子を定量化するために用います。Is値はの乗とやや高い値でした。フェログラフィー【定性分析：摩耗粒子および摩耗形態観察】分析結果から比較的多く観察された粒子は、以下の通りでした。正常な摩耗粒子・潤滑状態が正常なマイルド摩耗により発生。シビア粒子・潤滑状態がやや厳しい凝着摩耗により発生。金属潤滑部が局部的に油膜切れを起していると考えられます。疲労摩耗粒子・繰返し応力を受けて発生。観察された摩耗粒子の中でもシビア粒子は、将来的な摩耗の進行に繋がる可能性を示唆しているため、傾向監視が必要と思われます。シビア粒子は、凝着摩耗に分類されます。この摩耗粒子は、ギヤ歯面や軸受軌道面で凝着、破断を繰り返し、この過程で生じる移着粒子が成長して摩耗粒子となります。そのため、ギヤ歯面や軸受軌道面では局部的に油膜切れが発生していることを示しています。この状態が継続した場合、摩耗粒子のサイズは徐々に大型化していき、設備の損傷に至る場合がありますので、傾向監視が必要です。Iカップリング発光分光分析【SOAP-T】検出された金属元素から発生箇所を推定すると、以下の通りでした。鉄、鉛、銅、亜鉛・ギヤ、軸受等リン、カルシウム・添加剤バリウム、アルミニウム、ケイ素、ナトリウム・外部混入異物ケイ素の検出SOAP-Tの結果、ケイ素がpp検出されました。ケイ素が検出される原因は、泡立ちを抑制するためにシリコン添加剤を投与した。転がり軸受の給脂しているグリースが混入した。以上の点が考えられます。であった場合、添加量は一般的にであることから問題ない濃度ですが、であった場合、粘度が上昇して、粘性抵抗が増大することにより油温が上昇することが懸念されます。シリコン系の添加剤やグリースの使用について確認することを推奨します。計数汚染度は、NAS級以上と当社推奨の管理限界値を超えていました。摩耗粒子の形態観察およびSOAP-Tの結果から、汚染度が高い要因は摩耗と外部混入異物の影響と思われます。粘度粘度はmm/sとISOVG規格外にありました。適正な粘度範囲で使用していない場合、粘性抵抗が増大することにより、油温が上昇して、油劣化の進行に繋がることが懸念されます。水分はppmと当社推奨の管理限界値以下であり、良好でした。酸価は油名が不明であったため、新油データとの比較ができず評価できませんでした。潤滑油および設備の劣化比較と傾向はフェログラフィーおよびSOAP-Tの結果から総合的に判断した結果、前回同様に傾向管理が必要な状態にあると考えられます。フェログラフィー【定量分析：Is値】Is値は前回に比較しての乗から乗に上昇し、高い値でした。フェログラフィー【定性分析：摩耗粒子および摩耗形態観察】前回同様に疲労摩耗粒子が比較的多く観察されました。また今回はシビア粒子が比較的多く観察されました。Iカップリング発光分光分析【SOAP-T】前回と比較して鉄がppmからに減少していました。また、ケイ素が前回に比較してppmからppmに減少しているものの、やや高い値で検出されました。計数汚染度は、前回同様にNAS級以上と当社推奨の管理限界値NAS級を超えており、また粒子数も増加傾向にありました。粘度粘度は前回mm/sとISOVG規格内にあったものの、今回mm/sに上昇し、規格外にありました。水分は前回に比較してppmからppmに増加しているものの、前回同様に当社推奨の管理限界値以下であり、良好でした。酸価は前回に比較して.mgKOH/gから.mgKOH/gに低下していることから、油劣化は進行していないと考えられます。
報告№109-09042 報告№109-09042 | 分析№109-000474 分析№109-000474 | 109-000474 | 分析の結果、前回に比較して計数汚染度、SOAP／D－SOAP、フェログラフィーの各データに変化がない、若しくは増加傾向は僅かであることから、摩耗は安定していると判断します。これらのことは、前回に比較して、計数汚染度はランク増加したものの、良好の範囲にあり、SOAP／D－SOAPの鉄および錫濃度に変化はないこと異常摩耗の早期発見パラメータであるフェログラフィーのIs値がのマイナス乗と良好の範囲にあること以上のことから判断します。は良好と判断します。計数汚染度は良好と判断します。計数汚染度はNAS級と当社推奨の管理限界値のNAS級以内にあり、良好と判断します。重量汚染度は良好と判断します。重量汚染度は.mg/mlと当社推奨の管理限界値のmg/ml以内にあり、良好と判断します。機器の潤滑状態機器の潤滑状態は正常と判断します。SOAPの結果は良好です。SOAPの結果、油の添加剤成分であるリンが検出されています。尚、摩耗により発生した鉄や軸受メタルの主成分である錫が検出されていないことから、良好と判断します。D－SOAPの結果は良好です。D－SOAPの結果、摩耗により発生した鉄や軸受メタルの主成分である錫が検出されていないことから、良好と判断します。フェログラフィーの結果は良好です。異常摩耗の早期発見パラメータであるフェログラフィーのIs値がのマイナス乗と良好の範囲にあることから、潤滑状態は正常と判断します。
報告№103-6150 | 分析№103-02951 | 103-02951 | 精点Aを実施した結果、摩耗は安定していると判断します。これらのことは、前回に比較して、計数汚染度はランク上昇しているものの良好の範囲にあることSOAP／D-SOAPの鉄及び錫濃度に大きな変化がないこと異常摩耗の早期発見パラメータであるフェログラフィーのIs値が、のマイナス乗と良好の範囲にあること以上のことから判断しました。油補給口より吸引ポンプにて採取。
報告№109-09136 報告№113-00526 | 分析№109-001160 分析№113-002245 | 113-002245 | 水分が高い値でした。更油或いは水分除去水分の影響により金属表面で腐食摩耗が発生し、発生した鉄錆等の粒子が潤滑部に噛み込み、摩耗が進行することが懸念されます。また、転がり軸受の潤滑油に水分が以上混入した場合、軸受寿命は低下することが弊社の研究で分かっていることから、更油或いは水分除去を推奨します。分析結果酸価、IRの各データは良好ですが、水分は異常値です。水分はと当社推奨の管理限界値を若干超えていました。今後、金属表面で腐食摩耗が発生し、発生した鉄錆等の粒子が潤滑部に噛み込むことによる、摩耗の進行や、軸受寿命の低下が懸念されます。
報告№109-09136 報告№112-00176 | 分析№109-001160 分析№112-000722 | 112-000722 | 減速機は継続使用可能な状態にあると判断します。但し、今後も摩耗の進行を傾向監視するため、以下の対策を推奨します。定期的な分析凝着摩耗の進行を監視するため、定期的に分析を実施し、分析データによる摩耗の進行状況を確認することを推奨します。バックラッシによる評価トライボ診断では、バックラッシの増加量を分析結果から計算できますので、構造が確認できる図面、ギヤの形式、歯形、モジュール、歯数、歯幅、油入替後の稼働時間ならびに分解点検後の稼働時間をお知らせ下さい。計算結果をご報告いたします。フェログラフィーIs値は異常摩耗の早期発見パラメータのつで、摩耗粒子を定量化するために用います。前回に比較してIs値はの乗から乗に低下し、潤滑状態は正常と判断できます。摩耗粒子の形態で比較的多く観察された粒子は、潤滑状態が正常な場合に発生する摩耗粒子金属潤滑部が局部的に油膜切れを起して発生するシビア粒子でした。これらの摩耗粒子が観察された場合、潤滑部で発生している摩耗形態は、正常なマイルド摩耗潤滑状態がやや厳しい凝着摩耗であることが分かります。Iカップリング発光分光分析【SOAP-T】検出された金属元素は、SOAP-Tの結果表に示すように、鉄、リン、カルシウム、ナトリウム、モリブデンでした。検出された金属元素から発生箇所を推定すると鉄・ギヤ・軸受等リン、モリブデン・オイル添加剤カルシウム、ナトリウム・外部混入異物であると思われます。このうち、機械部品が摩耗したと思われる元素はのグループです。前回同様に計数汚染度はNAS級以上と当社推奨の管理限界値を超えていました。フェログラフィーの結果から、汚染度が高い要因は、摩耗によるものと思われます。
報告№109-09136 報告№113-00509 | 分析№109-001160 分析№113-002124 | 113-002124 | 対象設備は継続使用可能と判断します。但し、摩耗促進の要因となる固形のカルシウム化合物が非常に高い値で検出され、また、摩擦面が将来的に異常摩耗に進展する可能性を示唆する凝着摩耗粒子が観察されたことから以下の対策を推奨します。対策更油および次回点検でピストンリング、シリンダライナの点検固形のカルシウム化合物がメインメタルやクランクピンメタル等に噛み込み、切削摩耗を促進させる懸念があります。この化合物が高い濃度で検出されたことから切削摩耗の発生を防止するため、更油を推奨します。また、カルシウム化合物が多く発生した原因は、ピストンリング等の摩耗によって燃焼ガスのシール性が低下し、混入した燃焼ガス中の硫黄分と油中のカルシウム添加剤が中和反応したためと考えられます。そのため、次回点検ではピストンリングやシリンダライナの摩耗状態の点検を推奨します。定期的な分析今後懸念される凝着摩耗の進行を監視するため、定期的に分析を実施することを推奨します。前回に比較して、異常摩耗の早期発見のパラメータであるIs値はレベルからレベルに上昇していました。Is値は摩擦摺動面の摩耗の進行に伴い上昇します。今回、Is値の上昇速度は緩やかなものの、Is値自体がやや高いことから、今後の摩耗推移を確認することが有用です。また、フェログラフィーで観察された粒子は以下の通りでした。正常な摩耗粒子・潤滑状態が正常なマイルド摩耗により発生。シビア粒子・潤滑状態がやや厳しい凝着摩耗により発生。極微小領域で油膜切れが発生したことを示します。黒錆・潤滑状態が厳しい凝着摩耗により発生。局部的な厳しい金属接触と高い摩擦熱が発生していたことを示します。観察された摩耗粒子の中でもシビア粒子、黒錆は、摩擦面が将来的に異常摩耗へ進展する可能性を示唆しているため、傾向監視が有用と思われます。詳細は、別紙傾向監視が必要な摩耗粒子をご覧ください。メタルの摩耗程度メインメタルやクランクピンメタルの主成分である錫がppm検出されました。前回の分析後から今回分析までの補給油量が不明であることから、前回までの累積錫濃度に今回の錫濃度を積算し、メタルのあたり面がどの程度摩耗したかを求めたところ、平均的な摩耗深さはμmとなりました。一般的にホワイトメタルのオーバーレイ厚さは、薄くてもμm程度ありますが、計算によって求めた摩耗深さはオーバーレイ厚さの約%と推定されることから、今後の摩耗推移の監視が必要と考えられます。また、オーバーレイの下層にあるニッケル層とケルメット層の摩耗推移を確認するため、ニッケル、銅、鉛濃度を傾向監視することが有用です。カム・カムロールの摩耗カム・カムロールの主成分であるクロムがppm検出されました。検出されたクロム濃度から計算される摩耗体積は約.cmと少量であることから、継続使用に問題はありませんが、カム・カムロールの摩耗が若干発生していると推定されるため、今後もクロム濃度推移の監視が有用です。固形カルシウム化合物の生成SOAP-Tでカルシウムがppm検出されました。この固形カルシウムは、潤滑油に混入した燃焼ガス中の酸成分がカルシウム添加剤と中和反応して生成される比較的硬い化合物のため、摺動面に噛み込み、切削摩耗が発生することが懸念されます。詳細は、別紙固形カルシウム化合物の生成をご覧ください。シリンダライナ、ピストンリングの摩耗SOAP-Tで鉄が検出され、フェログラフィーで鉄系のシビア粒子が観察されたことから、鉄を主成分とした部品、例えばシリンダライナやピストンリング等が摩耗している可能性があります。前回の分析後から今回分析までの補給油量が不明であることから、前回までの累積鉄濃度に今回の鉄濃度を積算した値を基に計算した摩耗体積は、約.cmと推定されます。異常摩耗を示す大型摩耗粒子は観察されていないことから、シリンダライナおよびピストンリング等は、継続使用可能な状態にあると判断しますが摩耗量が多いことから、今後の摩耗推移の監視が必要と思われます。粒度分布は.～μmの範囲にあり、中心粒径は.μmでした。μm以下の粒子が多いことから、燃焼時に発生したすすが主体であると推定されます。
報告№108-0457 報告№108-0457 | 分析№108-03129 分析№108-03131 | 108-03131 | 、軸受の潤滑状態を確認する。今回の採油は、対象設備の停止中にドレンプラグから実施しているため、油循環中に採油した場合に比較し、油中粒子の沈降の影響を受け、分析データが高濃度に出る可能性があります。今回の分析は以上のことを踏まえて結果を検討します。を示すRBOTを除く項目は良好です。RBOTがminと新油値のminからmin減少しています。使用開始時期が不明であるため減少傾向を確認することは出来ませんが、今後の使用状況によっては酸化防止剤の減少により、添加剤の効果がなくなり基油の劣化に進展することも懸念されます。残存寿命が新油値の約％程度であることから、可能であれば更油するよう推奨しますが、更油が困難であれば劣化の進行を確認するためヶ月に度分析を実施し、劣化傾向を確認するよう推奨します。軸受の潤滑状態異常摩耗の早期発見パラメータであるフェログラフィーのIs値がの乗とやや高く、摩耗粒子の形態観察で異物の噛み込みなどで発生する切削粒子、金属接触が厳しい場合に発生するシビア粒子がやや多く観察されたことから、摩耗形態は切削摩耗と凝着摩耗が混在していることが確認されています。摩耗形態の中でも特に切削摩耗は、異物が混入していない状態に比較して摩耗進行速度が速く注意が必要です。今後、さらに摩耗が進行することが懸念されるため、定期的に分析を実施し、摩耗の進行状況を確認することを推奨します。次回採油時期は、今回の採油から時間以上経過して採油を実施すれば、理論的には摩耗の進行状態の確認ができますので、この経過時間を参考に検討されることを推奨します。尚、次回の採油は、粒子の沈降の影響を少なくすることが重要であり、そのため油中粒子が均一な分散状態で実施されることを推奨します。
報告№109-09136 報告№113-00463 | 分析№109-001160 分析№113-001922 | 113-001922_date140218 | 潤滑油および減速機は継続使用可能な状態にあると判断します。但し、将来的な摩耗進行の有無を確認するためにも傾向監視を継続することが有効です。また、SOAP-Tで新油と一致しないデータが確認されました。異種油の混入および油名の確認分析データから新油と一致しないデータが確認されたことから、異種油の混入または油名が違っている可能性があります。油は設備の条件にあった適正な性能のものを使用することが重要であるため、異種油の混入の有無、油名を再確認することを推奨します。定期的な分析今後懸念される摩耗の進行を監視するため、定期的に分析を実施することを推奨します。診断結果は良好と判断します。粘度前回に比較して今回の粘度は、mm/sからmm/sに低下していました。新油値.mm/sに比較して、粘度変化率は-d％で、当社推奨の管理限界値である±％以内であり、良好と判断します。水分前回に比較して今回の水分は、からppmに減少し、当社推奨の管理限界値の以下であり、良好と判断します。酸価・IR潤滑油の酸化劣化は、酸価およびIRの結果から総合的に判断します。前回に比較して今回の酸価は、から.mgKOH/gに上昇しているものの、当社推奨の管理限界値の.mgKOH/g以下であり、IRの結果で酸化劣化の兆候を示すカルボン酸の吸収が確認されていないことから、良好と判断します。は良好と判断します。計数汚染度前回に比較して今回の計数汚染度は、NAS級からランク低下し、当社推奨の管理限界値NAS級以下であり、良好と判断します。重量汚染度前回に比較して今回の重量汚染度は、.mg/mlからmg/mlに増加しているものの、当社推奨の管理限界値mg/ml以下であり、良好と判断します。光学顕微鏡写真重量汚染度で濾過したフィルタ表面上の夾雑物を光学顕微鏡で観察した結果、金属片、鉄錆、砂等が観察されました。総合的に判断した結果、は許容範囲内にあり、機器は継続使用可能と判定しますが、摺動部の摩耗が認められたため、定期的に潤滑油分析を実施し、摩耗推移を監視することが有用と考えます。フェログラフィー【異常摩耗指数：Is値】Is値は異常摩耗の早期発見パラメータのつで、摩耗程度を定量化するために用います。今回のIs値はの乗と、低い値でした。但し、前回に比較してIs値の上昇が確認されたことから、Is値の上昇傾向および限界値到達予測を表に示しました。Is値が限界値に達するのは年月と推定されました。フェログラフィー【定性分析：摩耗粒子の形態観察】観察された代表的な粒子は、以下の通りでした。正常な摩耗粒子・潤滑状態が正常なマイルド摩耗により発生。シビア粒子・潤滑状態がやや厳しい凝着摩耗により発生。金属潤滑部が局部的に油膜切れを起していると考えられます。疲労摩耗粒子・繰返し応力を受けて発生。観察された摩耗粒子の中でもシビア粒子は、摩擦面が将来的に異常摩耗へ進展する可能性を示唆しているため、傾向監視が必要と思われます。詳細は、別紙傾向監視が必要な摩耗粒子をご覧ください。Iカップリング発光分光分析【SOAP-T】検出された金属元素と、想定される発生箇所は、以下の通りです。鉄、銅、錫・ギヤ、軸受等リン、亜鉛、カルシウム、ナトリウム・外部混入異物SOAP-Tの結果、前回同様にリン、亜鉛が高い値で検出されました。リンと亜鉛は、添加剤成分として添加されていることがありますが、使用油である新日石タービンは、無添加油であることから、添加剤は含まれていません。このことから、添加剤の投与、異種油の混入、油名の誤り等が考えられます。銅を使用した箇所の溶出・摩耗SOAP-Tで銅がppm検出されたことから、銅を使用した箇所の溶出・摩耗が発生していると考えられます。銅を使用した箇所は、転がり軸受の保持器である場合があります。保持器であった場合、今後摩耗が進行することで転動体とのギャップが大きくなると共に振動が増大し、摩耗の進行につながることが懸念されます。また、別紙鉱油の酸化に対する金属触媒の影響に示すように濃度の増加に伴い酸化速度が速まる可能性があります。
報告№104-0145 | 分析№104-01217 | 104-01217 | 本トライボ診断は、潤滑油を分析し、分析結果から潤滑および汚染状態を評価することを目的としました。潤滑潤滑を評価するため、粘度、水分、全酸価、IR、RBOTを実施しました。その結果、水分を除く項目は良好でした。水分がと当社推奨の管理限界値を大きく超えており、水分除去、又は、更油が必要です。潤滑潤滑を評価するため、計数汚染度、重量汚染度、光学顕微鏡写真を実施しました。その結果、重量汚染度は当社推奨の管理限界値内にありましたが、計数汚染度は水分の影響でセンサーエラーが発生したため測定できませんでした。水分濃度がを超える状況で使用を継続した場合、油膜の保持がしにくくなり潤滑状態は非常に厳しくなる事が知られています。異常摩耗の予防のため、早急に水分除去をすると同時に、光学顕微鏡写真の結果で観察された外部からの混入異物の除去を実施して下さい。
報告№109-09136 報告№114-00048 | 分析№109-001160 分析№114-000136 | 114-000136 | 潤滑油は継続使用可能な状態にあると判断します。新油との比較による評価を示す粘度、酸価、泡立ち試験のデータは新油データを基準として評価しています。今後評価する場合は、使用している新油を同時に分析することをご検討下さい。分析結果粘度粘度は.mm/sとISOVGの粘度グレード規定内にあり、良好と判断します。泡立ち試験泡立ち試験は-です。新油データが無いため評価はできませんが、一般的な泡立ち試験の結果に比較すると高い値であると思われます。酸価は.mgKOH/gです。IRの結果で油劣化の兆候を示すカルボン酸の吸収が確認されていないことから、良好と判断します。
報告№109-09014 報告№109-09014 | 分析№109-000345 分析№109-000351 | 109-000351 | 、汚染度、軸受の潤滑状態を確認する。今回の採油は、対象設備の停止中に排油口から実施しているため、別紙油中粒子の沈降の影響に示すように、沈降の影響を受けて分析データが高濃度に出る可能性があります。今回の分析は、以上のことを踏まえて結果を検討します。分析の結果、今回の採油が高濃度になっていると思われる対象設備停止中の排油口から行われた採油にもかかわらず、全てのデータが良好の範囲にありました。このことから、機器の潤滑状態は正常であり、この油は継続使用可能と判断します。
報告№109-09136 報告№113-00057 | 分析№109-001160 分析№113-000196 分析データから新油と一致しないデータが確認されたことから、異種油の混入または油名が違っている可能性があります。油は設備の条件にあった適正な性能のものを使用することが重要です。また、C側軸受の結果で粘度グレードの違いが懸念されており、本使用油も粘度グレードが適正でない可能性があります。異種油の混入の有無、油名を再確認するとともに潤滑箇所の適正粘度を確認することを推奨します。本使用油が適正粘度でない場合は更油を推奨します。 | 113-000196 | 潤滑油の劣化は確認されませんでした。しかし、SOAP-TおよびIRで新油と一致しないデータが確認されたことから、異種油の混入、または油名の誤りなどが考えられます。軸受分析の結果、軸受は継続使用可能な状態にあると判断します。但し、今後も摩耗の進行を傾向監視するため、以下の対策を推奨します。異種油の混入、油名、適正粘度の確認、場合によっては更油定期的な分析定期的に分析を実施することにより、データの変化から異常の兆候を早期に発見することが可能となります。また、今回は対象設備の初回分析であるため、あと最低でも回分析を実施し、分析データの変化から今後の分析周期を検討することを推奨します。粘度、水分、酸価、IRの結果は、劣化はなく良好でした。しかし、IRは新油と使用油のスペクトルパターンが一致してない箇所が確認されました。粘度粘度は、mm/sと新油値mm/sに比較して、粘度変化率は-.％と当社推奨の管理限界値である±％以内であり、良好と判断します。水分は、.ppmと当社推奨の管理限界値の以下であり、良好と判断します。酸価・IR酸価劣化の進行度は、酸価およびIRの結果から総合的に判断します。酸価は、酸価は、.gKOH/gと新油値.mgKOH/g以下にあり、IRチャートの結果、油劣化の兆候を示すカルボン酸の吸収が確認されていないことから、酸化劣化していないと判断します。しかし、IRチャートの結果、新油と使用油のスペクトルパターンは一致していない箇所が確認されました。は良好と判断します。計数汚染度計数汚染度は、NAS級と当社推奨の管理限界値NAS級以下であり、良好と判断します。重量汚染度は.mg/mlと当社推奨の管理限界値mg/ml以下であり、良好と判断します。光学顕微鏡写真重量汚染度で濾過したフィルタ表面上の夾雑物を光学顕微鏡で観察した結果、金属片、鉄錆、砂等が観察されました。はフェログラフィーおよびSOAP-Tの結果から総合的に判断した結果、継続使用は可能ですが、今後の機器の機能を確認するためにも傾向管理が有用と考えます。フェログラフィー【異常摩耗指数：Is値】Is値は異常摩耗の早期発見パラメータのつで、摩耗粒子を定量化するために用います。今回のIs値はの乗とやや高い値でした。フェログラフィー【定性分析：摩耗粒子および摩耗形態観察】分析結果から観察された全ての粒子量は少でした。Iカップリング発光分光分析【SOAP-T】検出された金属元素から発生箇所を推定すると、以下の通りでした。鉄、鉛、銅、ニッケル、錫・軸受等リン、亜鉛・添加剤カルシウム、ケイ素、ナトリウム・外部混入異物今回分析したスーパーハイランドの新油では、以下表に示すとおり、添加剤成分としてリン、亜鉛が桁オーダーで検出されています。しかし、使用油のSOAP-Tからは、リンがppm、亜鉛がppmと新油に比較して低い値でした。異種油の混入、または油名の誤りなどが考えられます。表SOAP-Tまた、ケイ素がppmと高い値でした。一般に、潤滑油中からケイ素が検出された場合の原因として、シリコン油或いは、シリコン系の添加剤が検出されるフェログラフィーおよびフィルタ表面の異物観察で砂が多く観察されて検出されるシリコングリースをシール部に塗布している場合、このシリコングリースが潤滑油に混入して検出されるなどが挙げられます。ケイ素が多く検出された原因がであると軸受摺動面に噛み込み摩耗が進行したり、であると潤滑油とグリースが混ざって粘度が上昇し、粘性抵抗が増大することにより、油温が上昇する等の悪影響を及ぼすことがあります。分析の結果から、今回検出された原因は、比較的高濃度であることからの可能性が考えられます。については、分析結果では確認することが出来ませんので、これに関する情報があれば提供をお願いします。軸受メタルの摩耗SOAP-Tで錫がppm検出されたことから、軸受の摩耗が発生していると推定されます。今後、さらに摩耗が進行することが懸念されます。分析結果から軸受メタルの摩耗深さの検討を行いました。計算は、軸受メタルのサイズが不明であったため、直径をmm、幅をmmと仮定し、SOAP-Tの結果で得られている錫濃度ppmと油量mLから計算しました。当社の経験からメタル面積の約分の程度が摩耗したと仮定しました。その結果、メタル表面の平均的な摩耗深さは約.μmとなり、メタルの表面粗さを軸受表面の一般的な粗さであるsと仮定すると、摩耗深さは表面粗さに対し約.％と小さく、軸受は継続使用可能と推定できます。但し、今回の計算は軸受サイズを仮定した結果であることから推定の域をでないため、今後精度の良い診断を行うためにも、正確な軸受メタルサイズを用いた計算により、傾向監視をしていくことを推奨します。
報告№107-0366 報告№113-00078 | 分析№107-01900 分析№113-000313 | 113-000313_date130529 | 濾過前の試料油を分析した結果、計数汚染度は前回に比較してNAS級からNAS級にランク上昇し、処置領域にありました。フィルタ表面の異物観察でゴム部材のような黒色の異物が観察されたため、詳細に分析を行いました。顕微FT-IRの実施し、黒錆と標準試料のスペクトルを比較した結果、比較的スペクトルの近い標準試料がつ検出されました。以下にその結果を示します。図顕微FT-IR）図顕微FT-IR）図顕微FT-IR）図に示すとおり、黒錆のスペクトルは標準試料の繊維系、特にウールのスペクトルと近い結果となりました。また、D-SOAPで鉄が検出されていますが、比較的低濃度であることから、黒錆は、金属以外の粒子であると考えられます。以上のことから、黒錆は、金属粒子ではなく、繊維系の粒子と推定されます。これらの障害発生に対する弊害を勘案の上、至急濾過を実施されることを推奨します。
報告№107-0296 報告№107-0296 | 分析№107-01561 分析№107-01561 | 107-01561 | 分析の結果、現在のところ軸受は継続使用可能と判断します。但し、全酸価が前回の.mgKOH/gから.mgKOH/gに上昇し、当社推奨の管理限界値を超えていました。IRで油劣化の兆候を示すカルボン酸の吸収が確認されており、全酸価の上昇は、油劣化の進行によるものと確認されました。他電力の例では、全酸価が上昇し続けたタービン油を使用していて、軸受メタルが腐食摩耗により全損した例もありますので、至急更油を実施することを推奨します。尚、次回更油時期がヶ月を経過してしまう場合は、ヶ月後に再度分析を実施し、劣化および摩耗の進行状況を確認することを併せて推奨します。これらのことは、全酸価が前回の.mgKOH/gから.mgKOH/gに上昇し、当社推奨の管理限界値を超えていたこと計数汚染度がランク減少したものの、NAS級とやや高いことフィルタ写真で赤錆が多く見られたこと以上のことから判断しました。全酸価は当社推奨の管理限界値を超え、IRの結果で油劣化の兆候を示すカルボン酸の吸収が確認されました。粘度は良好と判断します。粘度は.mm/sと新油値mm/sに比較して、粘度変化率は+％で、当社推奨の管理限界値である±％以内にあり、良好と判断します。水分は良好と判断します。水分は.ppmと当社推奨の管理限界値の以下であり、良好と判断します。全酸価は当社推奨の管理限界値を超えていました。全酸価は.mgKOH/gと当社推奨の管理限界値の.mgKOH/gを超えていました。IRの結果、油劣化の兆候を示すカルボン酸の吸収が確認されました。IRの結果、油劣化の兆候を示すカルボン酸の吸収が確認されました。計数汚染度はやや高い値でした。計数汚染度はやや高い値でした。計数汚染度はNAS級と当社推奨の管理限界値のNAS級以内にあるものの、やや高い値でした。重量汚染度は良好と判断します。重量汚染度はmg/mlと当社推奨の管理限界値のmg/ml以内にあり、良好と判断します。機器の潤滑状態機器の潤滑状態は正常と判断します。SOAPの結果は良好です。SOAPの結果、鉄ppm、外部から混入したと思われるケイ素がppm検出されました。軸受の摩耗を示す錫は検出されていないことから、良好と判断しますD－SOAPの結果、軸受の摩耗を示す錫が検出されました。D－SOAPの結果、鉄が、鉛が、銅が、軸受の摩耗を示す錫が、亜鉛が、外部から混入したと思われるカルシウムが、ナトリウムが、アルミニウム、マグネシウムが検出されました。フェログラフィーの結果は良好です。異常摩耗の早期発見パラメータであるフェログラフィーのIs値がのマイナス乗と良好の範囲にあり、潤滑状態は正常と判断します。
報告№109-09136 報告№114-00264 | 分析№109-001160 分析№114-000963 | 114-000963 | 分析の結果、は良好の範囲にあるものの、計数汚染度がNAS級とやや高い値となっています。油中の汚染物が軸受軌道面に噛み込み摩耗が進行することが懸念されます。軸受は継続使用可能な状態にあると判断します。但し、切削粒子および疲労摩耗粒子が確認されたことから、以下の対策を推奨します。定期的な分析今後の進行が懸念される切削摩耗および疲労摩耗の推移を監視するため、定期的な分析実施を推奨します。分析結果異常摩耗の早期発見のパラメータであるフェログラフィーのIs値は、レベルと高い値です。また、潤滑部の摩耗が認められたため、定期的に潤滑油分析を実施し、摩耗推移を監視することが有用と考えます。フェログラフィーで観察された代表的な粒子は、以下の通りです。正常な摩耗粒子・潤滑状態が正常なマイルド摩耗により発生。切削粒子・異物や金属表面の微小突起による切削摩耗により発生。疲労摩耗粒子・繰返し応力による金属疲労で発生。大型化するとフレーキングの発生が懸念されます。切削粒子、シビア粒子は、摩擦面が将来的に異常摩耗へ進展する可能性を示唆しているため、傾向監視が有用と思われます。詳細は、別紙傾向監視が必要な摩耗粒子をご覧ください。SOAP/D-SOAPの結果、鉄が比較的高い値で検出されていることから、軸受軌道面で摩耗が発生していると推定されます。亜鉛がSOAPでppm、D-SOAPで検出されていることから、亜鉛を使用した箇所の溶出・摩耗が発生していると考えられます。発生箇所が亜鉛メッキされた部品であった場合、耐食性が低下して腐食に進展することが懸念されます。計数汚染度はNAS級とやや高い値となっています。フィルタグラムで金属片、鉄錆、砂等が観察されていることから、汚染度が高い要因は、スラッジと外部混入異物の影響と思われます。粘度、水分、酸価、IRの各データは良好です。
報告№109-09136 報告№111-00663 | 分析№109-001160 分析№111-003340 | 111-003340 | 軸受は継続使用可能な状態にあると判断します。但し、今後も摩耗の進行を傾向監視するため、以下の対策を推奨します。定期的な分析切削摩耗や凝着摩耗、さらに疲労摩耗の進行を監視するため、定期的に分析を実施し、摩耗の進行状況を確認することを推奨します。フェログラフィー異常摩耗の早期発見パラメータとして摩耗粒子を定量化して評価するフェログラフィーのIs値は、前回のの乗から乗に低下し、潤滑状態が安定していることを示していました。摩耗粒子の形態で比較的多く観察された粒子は、異物の噛み込みにより発生する切削粒子金属潤滑部が局部的に油膜切れを起して発生する銅系シビア粒子繰返し応力を受けて発生する疲労摩耗粒子でした。これらの摩耗粒子が観察された場合、潤滑部で発生している摩耗形態は、異物による切削摩耗潤滑状態がやや厳しい凝着摩耗疲労による疲労摩耗であることが分かります。摩耗形態の中でも切削摩耗は摩耗進行速度が速く、転がり軸受でこの摩耗形態が発生した場合には寿命が分の程度に低下することも知られており、切削摩耗により生じた軌道面の損傷が起点となって転がり軸受の寿命となるフレーキングに進展することから傾向監視による経過監視が必要です。銅を使用した箇所は、転がり軸受の型番から保持器であることがわかります。今後保持器の摩耗が進行することで転動体とのギャップが大きくなると共に振動が増大し、摩耗の進行につながることが懸念されます。Iカップリング発光分光分析供試の潤滑油を分析した結果、検出された金属元素は、SOAPの結果表に示すように、鉄、銅、ニッケル、リン、亜鉛、カルシウム、アルミニウム、ナトリウムでした。検出されたこれらの金属元素から発生箇所を推定すると鉄、銅、ニッケル、亜鉛・軸受等リン・オイル添加剤カルシウム、アルミニウム、ナトリウム・外部混入異物であると思われます。このうち、機械部品が摩耗したと思われる元素はのグループです。前回に比較して計数汚染度はNAS級からNAS級にランク減少し、良好でした。分析結果は良好と判断します。計数汚染度計数汚染度はNAS級と当社推奨の管理限界値のNAS級以内にあり、良好と判断します。重量汚染度はmg/mlでした。機器の潤滑状態摩耗粒子の形態観察の結果、異物の噛み込みにより発生する切削粒子、金属潤滑部が局部的に油膜切れを起して発生する銅系シビア粒子、繰返し応力を受けて発生する疲労摩耗粒子が比較的多く観察されました。SOAPSOAPの結果、摩耗により発生する銅が検出されました。D－SOAPD－SOAPの結果、摩耗により発生する鉄および銅が検出されました。フェログラフィー異常摩耗の早期発見パラメータであるフェログラフィーのIs値がの乗と良好の範囲にあるものの、摩耗粒子の形態観察の結果、異物の噛み込みにより発生する切削粒子、金属潤滑部が局部的に油膜切れを起して発生する銅系シビア粒子、繰返し応力を受けて発生する疲労摩耗粒子が比較的多く観察されました。
報告№109-09136 | 分析№109-001160 | 114-001001 | 潤滑油は汚染度が高く、この油中の汚染物が潤滑部に噛み込むことによる摩耗の進行が懸念されます。対象設備は継続使用可能な状態にあると判断しますが、今後の摩耗推移を確認するためにも傾向監視を継続することが有効です。更油油中の汚染度が高いことから、摩耗粒子や異物などの夾雑物が潤滑面に噛みこむことによる摩耗の進行が懸念されます。定期的な分析今後の切削摩耗、凝着摩耗、疲労摩耗の推移を監視するため、定期的な分析実施を推奨します。新油の分析粘度、酸価は、油の性能を評価するパラメータの一種です。油の性能低下は、新油との比較が必要なことから、使用油の油名確認および新油の分析による比較評価を推奨します。異常摩耗の早期発見のパラメータであるIs値は、レベルとやや高い値でした。また、潤滑部の摩耗が認められたため、定期的に潤滑油分析を実施し、摩耗推移を監視することが有用と考えます。フェログラフィーで比較的多く観察された粒子は、以下の通りです。正常な摩耗粒子・潤滑状態が正常なマイルド摩耗により発生。切削粒子・異物や金属表面の微小突起による切削摩耗により発生。シビア粒子・潤滑状態がやや厳しい凝着摩耗により発生。極微小領域で油膜切れが発生したことを示します。疲労摩耗粒子・繰返し応力による金属疲労で発生。大型化するとフレーキングやスポーリングの発生が懸念されます。切削粒子、シビア粒子は、摩擦面が将来的に異常摩耗へ進展する可能性を示唆しているため、傾向監視が有用と思われます。詳細は、別紙傾向監視が必要な摩耗粒子をご覧ください。計数汚染度はNAS級以上と当社推奨の管理限界値を超えていました。水分は良好です。粘度粘度は.mm/sでした。油名が不明であることから新油値との比較評価できませんでした。仮にISOVGとすると規格内にありますが、新油との比較による評価を推奨します。酸価は.mgKOH/gでした。油名が不明であることから新油値との比較評価ができないため、新油の分析実施を推奨します。
報告№109-09249 報告№112-00273 | 分析№109-001747 分析№112-001097 | 112-001097 | 潤滑油は継続使用可能な状態であり、また運転中における潤滑状態も正常であったものと判断します。本試料油は、汚染や摩耗に関するデータが異常として出やすいドレンプラグから採油されたにもかかわらず、分析の結果は全ての分析項目の値が当社推奨の管理基準値を満たしており、新油分析値との比較結果も問題となる値はありませんでした。分析結果特性低下特性低下に係るパラメータの分析結果は良好と判断します。粘度粘度はmm/sと新油値mm/sに対する粘度変化率は-.％で、当社推奨の管理限界値である±％以内にあり、良好と判断します。酸価添加油の酸価は、油メーカによって初期値が違うため統一した管理基準を設定するのが困難であることから、当社では管理限界値を設定しておらず、新油分析値との比較及び他の分析項目の結果より酸価の状態判断を行います。その結果、酸価は.mgKOH/gと新油値.mgKOH/gに比較して変化はなく、良好と判断します。酸化安定度酸化安定度はminであり、当社推奨の管理限界値のmin以上であることから良好と判断します。有機物・有機化合物有機物・有機化合物は、IRチャートによる新油分析値との比較の結果、cm-付近に劣化の兆候を示すカルボン酸の吸収が確認されていないことから、良好と判断します。色相はL.でした。汚染に係るパラメータの分析結果は良好と判断します。水分はppmであり、当社推奨の管理限界値の以下であることから良好と判断します。汚染粒子数はNAS級であり、当社推奨の管理限界値のNAS級以下であることから良好と判断します。汚染度物重量は.mg/mlであり、当社推奨の管理限界値のmg/ml以下であることから良好と判断します。．摩耗運転中における潤滑状態は正常であったものと判断します。異常摩耗の早期発見パラメータであるフェログラフィーのIs値がの乗と良好の範囲にあったことから、潤滑箇所の潤滑状態は正常と判断します。金属濃度SOAP法により金属濃度を測定した結果、潤滑箇所で発生する金属接触によって検出される鉛がppm検出されましたが良好と判断します。金属濃度酸溶解法により金属濃度を測定した結果、潤滑箇所で発生する金属接触よって検出される鉄が、外部から混入したと思われるナトリウムが検出されましたが良好と判断します。
報告№109-09136 報告№112-00368 | 分析№109-001160 分析№112-001535 | 112-001535_date130129 | ポンプ軸受とグリースは、継続使用可能な状態であるため、分解点検の必要はないと判断します。但し、今後も摩耗の進行を傾向監視するため、以下の対策を推奨します。定期的な分析定期的な分析を実施することにより、データの変化から異常の兆候を早期に発見することが可能となります。今後懸念される摩耗の進行を監視するため、定期的に分析を実施することを推奨します。新グリースとの比較による評価グリースの物理的性状を示すちょう度、滴点、酸価のデータは新グリースデータを基準として評価しています。今回はグリース名が不明であったため判断できませんでしたが、今後評価する場合は、使用している新グリースを同時に分析することをご検討下さい。はフェログラフィーおよびSOAP-Tの結果から総合的に判断した結果、傾向管理が必要な状態にあると考えられます。フェログラフィー【定性分析：摩耗粒子および摩耗形態観察】分析結果から比較的多く観察された粒子は、以下の通りでした。正常な摩耗粒子・潤滑状態が正常なマイルド摩耗により発生。疲労摩耗粒子・繰返し応力を受けて発生。Iカップリング発光分光分析【SOAP-T】検出された金属元素から発生箇所を推定すると、以下の通りでした。鉄、鉛、銅、アンチモン、錫・軸受等リン、亜鉛、カルシウム、バリウム、ナトリウム、アンチモン・添加剤、増ちょう剤、外部混入異物グリースの物理的性状新グリースとの比較による評価が必要です。ちょう度ちょう度はでした。グリース名が不明なため判定することが出来ませんでした。滴点滴点はでした。グリース名が不明なため判定することが出来ませんでした。酸価はmgKOH/gでした。IRで油劣化の兆候を示すカルボン酸の吸収が確認されていないことから、良好と判断します。水分グリースの水分濃度は一般的に.～％が適正であり、本試料の水分はppmであることから、良好の範囲にあると判断します。IRIRチャートの結果、油劣化の兆候を示すカルボン酸の吸収が確認されていないことから、良好と判断します。
報告№109-09136 報告№113-00142 | 分析№109-001160 分析№113-000529 | 113-000529 | 潤滑油の劣化はなく、汚染度は良好な範囲にあることから、継続使用可能と判断します。軸受は継続使用可能な状態にあると判断します。但し、将来的な摩耗進行の有無を確認するためにも傾向監視を継続することが有効です。定期的な分析摩耗粒子の形態観察で、切削摩耗が観察されたことから、今後の摩耗進行を監視するため、定期的に分析を実施することを推奨します。最適な採油方法本試料油は、機器停止中に軸受箱排油口から採油されているため、分析データが高濃度に出ていると推定されます。正確なデータによる診断を行うためにも、今後の採油は、極力運転中もしくは停止直後の油槽中層部から実施されることを推奨します。はフェログラフィーおよびSOAP／D-SOAPの結果から総合的に判断した結果、継続使用は可能ですが、今後の機器の機能を確認するためにも傾向管理が有用と考えます。フェログラフィー【定量分析：Is値】Is値は異常摩耗の早期発見パラメータのつで、摩耗粒子を定量化するために用います。今回のIs値はの乗と、低い値でした。フェログラフィー【定性分析：摩耗粒子および摩耗形態観察】分析結果から比較的多く観察された粒子は、以下の通りでした。切削粒子・異物や金属表面の微小突起による切削摩耗により発生。フリクションポリマ・局部的に高圧・高温となる場合に発生。観察された摩耗粒子の中でも切削粒子は、将来的な摩耗の進行に繋がる可能性を示唆しているため、傾向監視が必要と思われます。摩耗形態の中でも切削摩耗は摩耗進行速度が速く、転がり軸受でこの摩耗形態が発生した場合には寿命が分の程度に低下することも知られており、切削摩耗により生じた軌道面の損傷が起点となって転がり軸受の寿命となるフレーキングに進展することから傾向監視による経過監視が必要です。切削摩耗の発生原因となる混入異物が残留している場合、この異物により切削摩耗が継続して発生する可能性があります。Iカップリング発光分光分析【SOAP／D-SOAP】検出された金属元素から発生箇所を推定すると、以下の通りでした。鉄、銅、亜鉛・軸受等カルシウム、バリウム、アルミニウム、ケイ素、ナトリウム・外部混入異物ケイ素の検出ケイ素が検出されました。一般に、潤滑油中からケイ素が検出された場合の原因として、油の消泡剤として使用されるシリコン系の添加剤が検出されるフェログラフィーおよびフィルタ表面の異物観察で砂が多く観察され、これが検出されるシリコングリースをシール部に塗布している場合、このシリコングリースが潤滑油に混入して検出されるなどが挙げられますが、今回の原因は、フィルタで砂が観察されたことから、の可能性が考えられます。およびについては、分析結果では確認することが出来ませんので、これに関する情報をご提供下さい。計数汚染度はNAS級、重量汚染度は.mg/mlと、共に当社推奨の管理限界値以下であり、良好でした。粘度、水分、全酸価、IR、RBOTの各データは、良好でした。尚、別紙RBOTの減少傾向から油の余寿命を求めた結果、本試料油は直近の更油から起算して年月まで使用可能であることが分かります。
報告№107-4545 報告№108-5033 | 分析№107-02185 分析№108-01095 | 108-01095 | トライボ診断の結果、全てのデータが良好であることから、この油は継続使用可能と判断します。は良好と判断します。粘度は良好。粘度は.mm/sと新油値mm/sに比較して、粘度変化率は-.％で、当社推奨の管理限界値である±％以内にあり、良好と判断します。粘度はmm/sでした。粘度はmm/sでした。粘度指数はでした。粘度指数はでした。水分は良好。水分はppmと当社推奨の管理限界値の以下であり、良好と判断します。全酸価は良好。全酸価は.mgKOH/gと新油値.mgKOH/gと比較して高いものの、IRの結果で、劣化の兆候が確認されなかったことから、良好と判断します。
報告№109-09136 報告№112-00588 | 分析№109-001160 分析№112-002428 | 112-002428_date130226 | 、汚染状態、摩耗状態ポンプ減速機と潤滑油は、継続使用可能な状態であるため、分解点検の必要はないと判断します。余寿命予測フェログラフィーのIs値は、前回に比較しての乗から乗に桁低下し、安定した潤滑状態になっていることがわかります。このような安定した潤滑状態では、異常な方向に向かう上昇角を示さないことからIs値による余寿命予測はできませんが、前回と今回の各データを比較した結果から総合的に判断すると、少なくとも年程度の間は継続して使用が可能な状態にあると判断します。バックラッシによる評価トライボ診断では、バックラッシの増加量を分析結果から計算できますが、今回は情報が不足していたため、仮定して計算しております。不足している情報をお知らせ頂ければ、より正確な診断を行うことが出来ますので、可能であれば情報をお知らせ下さい。はフェログラフィーおよびSOAP-Tの結果から総合的に判断した結果、正常な状態にあると考えられます。フェログラフィー【定量分析：Is値】Is値は異常摩耗の早期発見パラメータのつで、摩耗粒子を定量化するために用います。Is値は前回に比較しての乗から乗に低下し、低い値でした。フェログラフィー【定性分析：摩耗粒子および摩耗形態観察】分析結果から比較的多く観察された粒子は、以下の通りでした。正常な摩耗粒子・潤滑状態が正常なマイルド摩耗により発生。Iカップリング発光分光分析【SOAP-T】検出された金属元素から発生箇所を推定すると、以下の通りでした。鉄・ギヤ、軸受等カルシウム、ナトリウム・外部混入異物は良好と判断します。計数汚染度計数汚染度は、NAS級と当社推奨の管理限界値NAS級以下にあり、良好と判断します。重量汚染度は、.mg/mlと当社推奨の管理限界値mg/ml以下にあり、良好と判断します。光学顕微鏡写真重量汚染度で濾過したフィルタ表面上の夾雑物を光学顕微鏡で観察した結果、金属片、鉄錆、砂等が観察されました。は良好と判断します。粘度粘度は、mm/sと新油値.mm/sに比較して、粘度変化率は-.％で、当社推奨の管理限界値である±％以内にあり、良好と判断します。水分は、と当社推奨の管理限界値の以下にあり、良好と判断します。酸価は、.mgKOH/gと新油値に比較して高いものの、IRの結果で油劣化の兆候を示すカルボン酸の吸収が確認されていないことから、良好と判断します。IRIRチャートの結果、新油と使用油のスペクトルパターンはほぼ一致し、また、油劣化の兆候を示すカルボン酸の吸収が確認されていないことから、良好と判断します。
報告№101-0151 | 分析№101-01303 分析№ | 101-01303 | 分析の結果、前回に比較して、計数汚染度がNAS級からNAS級に改善されているにもかかわらず、D－SOAPの錫濃度がppmからppmに上昇していました。この要因は、下表に示すように～μmの非常に小さな粒子が増加したためと考えられました。表計数汚染度の比較- - 採油日 . . ～ ～ ～ ～ ～ < 級 これらの粒子は電子顕微鏡写真の写真の測定№及びに示すように～μmのメタルの摩耗粒子で、比較的軽いメタルコンタクトにより発生しているものと考えられました。又、これらの粒子は、主機の起動又は停止時の油膜が薄くなる時に発生していると考えられます。以上のことから、今後更に摩耗が進行することが懸念されるため、平衡濃度に到達する運転時間時間経過した時点で再度分析を実施し、摩耗の進行状況を確認されることを推奨します。尚、摩耗は、起動・停止時の周速が低下する時に発生していると考えられ、摩耗との相関を検討するためにも、次回分析時に起動・停止回数をお知らせください。計数汚染度は良好の範囲にありました。計数汚染度はNAS級と当社推奨の管理限界値内にありました。重量汚染度は当社推奨の管理限界値内にありました。重量汚染度は.mg/mlと当社推奨の管理限界値内にありました。機器の潤滑状態SOAPの結果、軸受メタルの摩耗により発生した錫が検出されました。SOAPの結果、軸受メタルの摩耗により発生し錫がppm検出されました。D－SOAPの結果、軸受メタルの摩耗により発生した錫が検出されました。D－SOAPの結果、軸受メタルの摩耗により発生した錫がppm検出されました。フェログラフィーの結果、～μmサイズのメタル摩耗粒子が多く見られました。摩耗の過酷度を示すフェログラフィーのIs値がの乗と前回と変わらず、やや高い値でした。摩耗粒子の形態観察の結果、～μmサイズのメタル摩耗粒子μm以下の鉄の錫を含む粒子等が見られました。これらの粒子は、主機の起動又は停止時の油膜が薄くなる時に発生しているものと考えられます。
報告№102-6132 | 分析№102-02362 | 102-02362 | オーバーホール後に初期試験を実施した結果、初期のなじみ摩耗が発生していたと考えられます。今回のようになじみ過程で大型のシビア粒子が観察された場合は、なじみ過程が正常に終了していない場合があり、異常摩耗に進展することも懸念しなければなりません。なじみ過程が正常な状態で終了した場合、シビア粒子、球状粒子は観察される事が少なく、従って、今回のなじみ過程では、局部的な金属接触がごく一部で発生したと考えられます。この接触が、既に正常な状態に推移しているか、或いは、進行しているのかを確認するためには、ヶ月毎に回目の初期試験を実施されることを推奨します。これらのことは、異常摩耗の早期発見パラメータであるフェログラフィーのIs値が、と良好の範囲にあるものの、摩耗粒子の形態観察の結果、金属接触が厳しい場合に発生するシビア粒子、金属接触が厳しく、且つ、摩擦熱が高い場合に発生する球状粒子、外部から混入した砂が多く観察されたことから判断しました。
報告№109-09136 報告№113-00070 | 分析№109-001160 分析№113-000294 | 113-000294 | 油の劣化は確認されていないものの、汚染度が高い値でした。減速機減速機は継続使用可能な状態にあると判断します。但し、将来的な摩耗進行の有無を確認するためにも傾向監視を継続することが有効です。濾過油中の汚染度が高いことから、摩耗粒子や異物等が軸受軌道面に噛み込むことによる摩耗の進行が懸念されるため、濾過を推奨します。定期的な分析定期的な分析を実施することにより、データの変化から異常の兆候を早期に発見することが可能となります。今後懸念される切削摩耗、疲労摩耗の進行を監視するため、定期的に分析を実施することを推奨します。バックラッシによる評価トライボ診断では、バックラッシの増加量を分析結果から計算できますので、構造が確認できる図面、ギヤの形式、歯形、モジュール、歯数、歯幅、油入替後の稼働時間ならびに分解点検後の稼働時間をお知らせ下さい。計算結果をご報告いたします。はフェログラフィーおよびSOAP／D-SOAPの結果から総合的に判断した結果、継続使用は可能ですが、今後の機器の機能を確認するためにも傾向管理が有用と考えます。フェログラフィー【定量分析：Is値】Is値は異常摩耗の早期発見パラメータのつで、摩耗程度を定量化するために用います。今回のIs値はの乗と高い値でした。フェログラフィー【定性分析：摩耗粒子および摩耗形態観察】分析結果から観察された代表的な摩耗粒子は、以下の通りでした。切削粒子・異物や金属表面の微小突起による切削摩耗により発生。疲労摩耗粒子・繰返し応力を受けて発生。観察された摩耗粒子の中でも切削粒子、疲労摩耗粒子は、将来的な摩耗の進行に繋がる可能性を示唆しているため、傾向監視が必要と思われます。減速機で切削摩耗が発生した場合、減速機内部で使用されている転がり軸受が切削摩耗により生じた軌道面の損傷が起点となって寿命が分の程度に低下することがあることから、切削摩耗には十分注意する必要があります。切削摩耗の発生原因となる混入異物が残留している場合、この異物により切削摩耗が継続して発生する可能性があります。転がり軸受は、疲労摩耗がフレーキングに進展すると機能低下に繋がる可能性が生じることから、特にフレーキング粒子の確認が重要です。今回フレーキング粒子は確認されませんでしたが、微小な疲労摩耗粒子が発生している場合、表面層の亀裂は軸受の内層部に向かって進展し、亀裂同士がつながり大型の剥離となり、フレーキング発生の原因となりやすいことが知られています。Iカップリング発光分光分析【SOAP／D-SOAP】検出された金属元素から発生箇所を推定すると、以下の通りでした。鉄、クロム、錫、亜鉛・ギヤ歯面、軸受等リン、ホウ素・添加剤カルシウム、アルミニウム、ナトリウム・外部混入異物計数汚染度はNAS級以上と当社推奨の管理限界値を超えていました。フィルタ表面の異物観察で粘ちょう物、金属片、砂等が観察されたことから、汚染度が高い要因は、摩耗とスラッジ、そして外部混入異物の影響と思われます。粘度、水分、酸価、IRの各データは良好でした。
報告№109-09136 報告№111-00124 | 分析№109-001160 分析№111-000658 | 111-000658 | 潤滑油および対象設備は継続使用可能な状態にあると判断します。前回に比較してSOAP／D－SOAPの結果で、鉄濃度に変化はなく、異常摩耗の早期発見パラメータであるフェログラフィーのIs値が良好なのマイナス乗でした。前回に比較して計数汚染度はNAS級からNAS級にランク減少し、良好でした。前回同様に粘度、水分、全酸価、IRの各データは良好でした。
報告№109-09136 報告№111-00238 | 分析№109-001160 分析№111-001177 | 111-001177 | 潤滑油は継続使用可能な状態にあると判断します。粘度、全酸価、IR、RBOTの各データは良好でした。尚、別紙RBOTの減少傾向から油の余寿命を求めた結果、本試料は直近の更油から起算して稼働日数が年月まで使用可能であることが分かります。水分は良好でした。
報告№106-0209 報告№106-6051 | 分析№106-01157 分析№106-01167 | 106-01167 | 初期試験を実施した結果、濾過効率の変化がなければ摩耗は安定していると判断します。また、潤滑油も継続使用が可能と判断します。これらのことは、前回に比較して、計数汚染度はランク上昇したものの、良好の範囲にあることSOAP／D-SOAPの鉄濃度に変化がないこと異常摩耗の早期発見パラメータであるフェログラフィーのIs値がのマイナス乗と良好の範囲にあること以上のことから判断しました。尚、入口弁圧油槽には濾過機が設置されているため、油中汚染度は常時清浄な状態に保持され、摩耗に変化が生じても検出出来ない可能性もありえます。そこで、より正確に解析するために濾過機の入口と出口から採油を実施し、正確な濾過効率を元に摩耗の進行状況を確認されることを推奨します。
報告№109-09257 報告№109-09257 | 分析№109-001948 分析№109-001948 | 109-001948 | 潤滑油および本軸受は、継続使用可能な状態にあると判断しますが、定期的に分析を実施し、摩耗の進行状況を確認されることを推奨します。次回採油時期は、理論的に求めると最短で約時間となります。この時間は、油中汚染物が均一になるために必要とする時間であり、この時間を経過すれば、再分析の結果から潤滑状態の傾向を確認することが可能となります。理論時間を参考に次回採油時期を検討されることを併せて推奨します。
報告№107-4546 報告№107-4546 | 分析№107-02494 分析№107-02494 | 107-02494 | 分析の結果、軸受は継続使用可能と判断します。但し、計数汚染度が当社推奨の管理限界値を超えていました。汚染度が高いのは、鉄錆、砂など外部混入異物で潤滑油が汚染され、その影響で潤滑部が摩耗したためと思われます。汚染による摩耗は、異物が混入していない場合に比較して摩耗速度の速い切削摩耗で、ベアリング寿命が分の程度に低下する事が知られています。摩耗分析の結果で異常摩耗の早期発見パラメータであるフェログラフィーのIs値がの乗と高いことからも潤滑状態の進展に注意が必要です。尚、SOAPの結果でケイ素がppm検出されました。一般に、ケイ素は添加剤、或いは、外部混入異物の可能性があると考えられますが、今回検出された原因は以下のつの可能性があると考えられました。ケイ素は、油の添加剤の消泡剤に含まれており、通常、潤滑油中のケイ素濃度は～程度である。シリコングリースをシール部に塗布している場合、このシリコングリースが潤滑油に混入している。けい砂などのケイ素を含む砂が混入した。以上のことから、二つの注意として、汚染度が高い事と汚染の影響による異常摩耗の進展、さらには潤滑油に含まれる可能性の少ないシリコンが検出されたことなどに注意する事が必要です。は良好と判断します。粘度は良好と判断します。粘度はmm/sと新油値mm/sに比較して、粘度変化率は+.％で、当社推奨の管理限界値である±％以内にあり、良好と判断します。水分は良好と判断します。水分はppmと当社推奨の管理限界値の以下であり、良好と判断します。全酸価は良好と判断します。全酸価は.mgKOH/gと新油値以下にあり、良好と判断します。IRの結果、良好と判断します。IRの結果、油劣化の兆候を示すカルボン酸の吸収が確認されていないことから、良好と判断します。計数汚染度は当社推奨の管理限界値を超えていました。計数汚染度は当社推奨の管理限界値を超えていました。計数汚染度はNAS級以上と当社推奨の管理限界値のNAS級を超えていました。重量汚染度は良好と判断します。重量汚染度は.mg/mlと当社推奨の管理限界値のmg/ml以内であり、良好と判断します。機器の潤滑状態異常摩耗の早期発見パラメータであるフェログラフィーのIs値がの乗と高く、摩耗粒子の形態観察の結果、異物の噛み込みにより発生する切削粒子がやや多く観察されました。SOAPの結果は良好です。SOAPの結果、銅がppm、ケイ素がppm検出されました。D－SOAPの結果は良好です。D－SOAPの結果、鉄がppm、銅が、亜鉛が、外部から混入したと思われるカルシウム、ナトリウムが検出されました。フェログラフィーの結果、異物の噛み込みにより発生する切削粒子がやや多く観察されました。異常摩耗の早期発見パラメータであるフェログラフィーのIs値がの乗と高く、摩耗粒子の形態観察の結果、異物の噛み込みにより発生する切削粒子がやや多く観察されました。
報告№109-09136 報告№112-00368 | 分析№109-001160 分析№112-001529 | 112-001529_date130129 | 回目の分析結果で、転がり軸受の外輪と軸受ケースのはめあい面でクリープにより摩耗が発生していると推定されました。継続使用した場合、軸受カバーの摩耗が進行し、発生した摩耗粒子が軸受軌道面に噛み込み摩耗が進行することが懸念されるため、以下の対策を推奨します。軸受ケースの交換今後、さらに軸受ケースの摩耗が進行し、転がり軸受の外輪とのはめあいの隙間が大きくなり、発生した摩耗粒子が軸受軌道面に噛み込み摩耗が進行することが懸念されるため、軸受ケースの交換を推奨します。更油および油槽内の清掃潤滑油が汚染されていることから、油槽内は汚染されていると思われます。更油をする際には、油槽内を清掃し、更油する新油もNAS級程度の清浄な潤滑油を更油することを推奨します。定期的な分析定期的な分析を実施することにより、データの変化から異常の兆候を早期に発見することが可能となります。今後は摩耗の進行を監視するため、定期的に分析を実施することを推奨します。余寿命評価余寿命は、転がり軸受の場合、当社の経験からIs値が指数関数的に上昇していくことが確認されています。このことを基にフェログラフィーのIs値と稼働時間から余寿命を予測した結果、本試料のIs値は前回のの乗から乗に桁低下し前回データよりもむしろ良好な値となっていましたが、の乗は極めて異常な潤滑状態を示す値であり、前回採油時から短期間でこのような値になるのは異常な潤滑状態にあると判断します。はフェログラフィーおよびSOAP-Tの結果から総合的に判断した結果、傾向管理が必要な状態にあると考えられます。フェログラフィー【定量分析：Is値】Is値は異常摩耗の早期発見パラメータのつで、摩耗粒子を定量化するために用います。今回のIs値はの乗と高い値でした。フェログラフィー【定性分析：摩耗粒子および摩耗形態観察】分析結果から比較的多く観察された粒子は、以下の通りでした。正常な摩耗粒子・潤滑状態が正常なマイルド摩耗により発生。疲労摩耗粒子・繰返し応力を受けて発生。黒錆・潤滑状態がやや厳しい凝着摩耗により発生。金属接触が厳しく、且つ、高い摩擦熱が発生していると考えられます。Iカップリング発光分光分析【SOAP-T】検出された金属元素から発生箇所を推定すると、以下の通りでした。鉄、錫・軸受等リン、カルシウム、ケイ素、ナトリウム・外部混入異物計数汚染度は当社推奨の管理限界値を超え、重量汚染度は当社推奨の管理限界値に到達していました。計数汚染度計数汚染度はNAS級以上と当社推奨の管理限界値NAS級を超えていました。重量汚染度はmg/mlと当社推奨の管理限界値mg/mlに到達していました。光学顕微鏡写真重量汚染度で濾過したフィルタ表面上の夾雑物を光学顕微鏡で観察した結果、金属片、鉄錆、砂等が観察されました。は良好と判断します。粘度粘度は.mm/sと新油値のmm/sに比較して、粘度変化率は-％で、当社推奨の管理限界値である±％以内にあり、良好と判断します。水分はppmと当社推奨の管理限界値の以下にあり、良好でした。酸価は.mgKOH/gと新油値の.mgKOH/g以下にあり、良好と判断します。IRIRチャートの結果、新油と使用油のスペクトルパターンはほぼ一致し、また、油劣化の兆候を示すカルボン酸の吸収が確認されていないことから、良好と判断します。
報告№107-4530 報告№107-6553 | 分析№107-01164 分析№107-01696 | 107-01696 | 今回の採油は、約ヶ月間の機器停止中にハンドホールから採油機を使用して実施しました。本設備は危急用設備であり定常時は年に度の作動テストで動作するのみで、それ以外は全く動作しないため、機器動作中、すなわち油循環中の採油が困難でした。今回の採油は、油中粒子の沈降を考慮して油槽底部から～cm程度のできる限り低い位置からの採油を実施しましたが、それでも油循環中に採油した場合に比較し、油中粒子の沈降の影響を排除することはできず、分析データが低濃度に出る可能性が考えられます。今回の分析結果は、以上のことを踏まえて検討しました。分析の結果、汚染、摩耗に関する分析項目である計数汚染度、重量汚染度、SOAP／D－SOAPおよびフェログラフィーの各データは全て良好の範囲にありました。停止期間が長い今回のような設備では、異常な摩耗状態を示す大型摩耗粒子が発生したとしても、摩耗粒子が油槽底部に沈降して採取できず、異常な摩耗状態の検出ができない可能性があることです。そのため、今後は可能であれば、粒子の沈降の影響を極力抑え、油中粒子が均一な分散状態に近い状態で採油が実施できるように採油方法や採油箇所を改良されることを推奨します。採油方法や箇所につきましては、当社営業担当者より、ご相談申し上げます。尚、を示す粘度、水分、全酸価、IRの各データは全て良好の範囲にあることから、この油は継続使用可能と判断します。
報告№105-8011 報告№105-0160 | 分析№105-00505 分析№105-01086 | 105-01086 | 本試験は、トライボ診断を実施し、軸受の潤滑状態、汚染状況、油の劣化状態を確認することを目的としました。軸受の潤滑状態軸受の微小領域では、油膜切れによる摩耗が発生しています。現在の所、転がり軸受の寿命の指標となるフレーキングの発生が確認されず軸受は継続使用可能な状態にあると考えられます。但し、今後、摩耗により発生した微細な傷が起点となって疲労摩耗に進展することが懸念されるため、運転時間時間経過した時点で再度分析を実施し、摩耗の進行状況を確認することを推奨します。油の汚染状況計数汚染度がNAS級、重量汚染度がmg/mlとやや汚染されていました。油の劣化状態油の劣化状況を確認するために実施した粘度、水分、全酸価、IRの各データが良好であることから、この油は継続使用可能と判断します。
報告№106-4500 報告№106-0050 | 分析№106-00057 分析№106-00280 | 106-00280_変更 | 【診断状況】分析の結果、現状本軸受は継続使用可能な状態にありますが、摩耗粒子形態観察で局部的な油膜切れや異物の噛み込みで発生した摩耗粒子が観察されており、今後油膜切れにより発生した傷が起点となって疲労摩耗に進展することが懸念されます。一方、SOAP／D－SOAPの結果、海水中に含まれるナトリウムやマグネシウムが検出されたことから、海水が混入した可能性があります。但し、ナトリウムはグリース成分に含まれている場合がありますので、新グリースをご提供ください。なお、海水の影響で金属表面に腐食が発生する場合があり、腐食発生によるベアリング損傷を予防するため、今後はトライボ診断の結果によってはグリースの入れ替えとシール部の点検が必要になると思われます。【診断結果】摩耗粒子形態観察で転がり軸受の寿命の指標となるフレーキングの発生は確認されておらず、本軸受は継続使用可能な状態にあると判断します。尚、現状では過去のデータがなく、今後の摩耗進行状況を把握するためにも、年に度トライボ診断を実施し、摩耗の進行状況および海水の影響で発生する腐食摩耗の発生状況を確認することを推奨します。報告書の管理表中に示しているSOAP／D-SOAPは、グリース潤滑の場合、摩耗粒子が均一に分散していないため、測定値が大きく変動することがありますので参考値としてお考え下さい。
報告№101-0302 | 分析№101-02902 | 101-02902 | 分析の結果、金属接触が厳しい場合に発生するシビア粒子が見られるものの、摩耗の過酷度を示すフェログラフィーのIs値がの乗と比較的低く、継続使用可能と判断します。但し、厳しい金属接触により発生した損傷部が起点となって、疲労摩耗が発生することが考えられますので、定期的に分析を実施し、摩耗の進行状況を確認されることを推奨します。尚、採油周期を検討するため、入力側と出力側の回転数をお知らせください。又、より詳細に解析を行うためには、機器の構造、サイズ等の情報が非常に重要ですので、今後は、別添資料分析依頼書にご記入くださいまして、ご提出いただけますようお願い申し上げます。考察は良好と判断します。粘度は良好と判断します。粘度はmm/sと新油値mm/sに比較して、粘度変化率は-％で、当社推奨の管理目安である±％以内にあり、良好と判断します。水分は良好と判断します。水分は.と当社推奨の管理目安の以下であり、良好と判断します。全酸価は良好と判断します。全酸価はmgKOH/gと新油値mgKOH/gに比較して変化はなく、良好と判断します。計数汚染度、重量汚染度、共に当社推奨の管理目安内にありました。計数汚染度は良好と判断します。計数汚染度はNAS級と当社推奨の管理目安のNAS級以下であり、良好と判断します。重量汚染度は良好と判断します。重量汚染度はmg/mlと当社推奨の管理目安のmg/ml以下にあり、良好と判断します。機器の潤滑状態継続使用可能と判断します。SOAPの結果は良好です。油中の添加剤及びμm未満の摩耗粒子を検出できるSOAPの結果、油の添加剤成分であるリンがppm検出されました。D－SOAPの結果、摩耗により発生した鉄が検出されました。大型の摩耗粒子を検出できるD－SOAPの結果、摩耗により発生した鉄が検出されました。フェログラフィーの結果、機器は継続使用可能と判断します。フェログラフィーの結果、金属接触が厳しい場合に発生するシビア粒子が見られるものの、摩耗の過酷度を示すフェログラフィーのIs値がの乗と比較的低く、継続使用可能と判断します。但し、厳しい金属接触により発生した損傷部が起点となって、疲労摩耗が発生することが考えられますので、定期的に分析を実施し、摩耗の進行状況を確認されることを推奨します。
報告№108-5112 報告№108-5112 | 分析№108-03606 分析№108-03606 | 108-03606 | 粘度、泡立ち試験を除く項目は良好でした。粘度は.mm/sと新油値mm/sに比較して、粘度変化率は-％で、当社推奨の管理限界値である±％を超えていました。今後、粘度の低下により油膜切れが発生し、金属接触が発生することが懸念されるため、更油を実施することを推奨します。泡立ち試験の結果は、一般的には消泡性能が低くいと判断できる値の-でした。また、新油値の-に比較して高い値であることから、消泡性能が低下していることが確認されました。今後の使用時間によっては、油の酸化劣化が進行したり、ギヤ歯面およびベアリング軌道面で油膜切れが発生したりする場合があるため、消泡剤の添加による消泡性能の改善が必要になると思われます。機器の潤滑状態潤滑状態指数はのマイナス乗と濾過設備のない機器であれば正常な潤滑状態にあると判断できますが、ギヤボックスの油系統にはインラインフィルタとオフラインフィルタがあり、μmサイズ以上の粒子の大部分は捕捉され、異常な摩耗状態が発生したとしても正常な潤滑状態にあると誤認してしまう可能性があります。そこで、フィルタが設置されていない場合の潤滑状態を、一般的なフィルタの効率である.と仮定して粒子の発生状況から潤滑状態を推定しました。その結果、ギヤは継続使用可能な状態にあると思われますが、潤滑状態指数は摩耗がやや厳しい状態であるの乗領域にあると推定できます。推定結果は、フィルタの濾過効率を仮定して求めたものですが、フィルタがない状態では油中の粒子濃度は現在より高いことは明らかです。そのためヶ月後に再度分析を実施し、摩耗進行の有無をチェックすることを推奨します。尚、フィルタの捕捉の影響による誤認を避けるため、これまでの採油箇所に加え、インラインフィルタやオフラインフィルタの捕捉物も分析し、その結果から潤滑状態を評価することを提案します。フィルタ捕捉物の分析を実施する際には、フィルタ使用時間の情報をご提供いただけますようお願い致します。粘度は当社推奨の管理限界値を超えています。泡立ち試験の結果、消泡性能が低下しています。粘度は当社推奨の管理限界値を超えています。粘度は.mm/sと新油値mm/sに比較して、粘度変化率は-％で、当社推奨の管理限界値である±％を超えています。粘度は.mm/sとなっています。粘度は.mm/sとなっています。粘度指数はとなっています。粘度指数はとなっています。泡立ち試験は-となっています。泡立ち試験は-と新油に比較して高い値であり、消泡性能が低下しています。水分は良好。水分はppmと当社推奨の管理限界値の以下であり、良好と判断します。全酸価は良好。全酸価はmgKOH/gと新油値mgKOH/gに比較して高いものの、IRの結果で油劣化の兆候を示すカルボン酸の吸収が確認されていないことから、良好と判断します。機器の潤滑状態摩耗粒子の形態観察の結果、ギヤ歯面の摩耗で発生したと推定される～μmサイズの摩耗粒子が観察されています。～μmサイズの摩耗粒子が観察されています。異常摩耗の早期発見パラメータである潤滑状態指数がのマイナス乗と正常の範囲にあるものの、摩耗粒子の形態観察の結果、ギヤ歯面の摩耗で発生したと推定される～μmサイズの摩耗粒子が観察されています。
報告№104-0378 報告№105-0149 | 分析№104-02669 分析№105-00973 | 105-00973 | 経緯Bヘンシェルクーラーミキサーにおいて振動が増大したため点検を実施した。その結果、モータの冷却ファンが折損していることが確認された。これが振動の原因と思われたため、冷却ファンの修理を実施したところ、振動が低減できたものの、完全には治まらない状態にあった。そこで振動の原因を減速機のギヤの異常と想定し、トライボ診断を実施することとなった。考察トライボ診断の結果、ギヤ歯面の摩耗は進行しつつあるものの、摩耗はマイルドな状態で推移しているものと考えられました。したがって、ギヤ歯面の異常摩耗の発生は確認されず、ギヤの異常摩耗が振動の原因となっている可能性は低いと思われます。但し、本設備は使用開始後に更油を何度か実施しており、更油により鉄濃度が改善され、現在の鉄濃度は、設備使用開始から更油を実施しなかった場合に比較して低濃度になっていると考えられます。この場合、摩耗はマイルドな状態にあっても、ギヤのバックラッシが増大し、それが振動発生の原因となっている可能性も考えられます。ギヤ歯面は、マイルドな摩耗の進行が確認されており、今後さらに進行することが懸念されるため、ヶ月後に再度分析を実施し摩耗の進行状況を確認されることを推奨します。これらのことは、前回に比較して計数汚染度が、NAS級からNAS級以上にランク上昇したこと異常摩耗の早期発見パラメータであるフェログラフィーのIs値がの乗と桁減少しているものの、摩耗粒子形態観察の結果、μmサイズのマイルドな摩耗粒子、異物の噛み込み、金属表面の微小突起により発生する切削粒子がやや多く観察されたこと以上のことから判断しました。
報告№109-09136 報告№112-00660 | 分析№109-001160 分析№112-003041 | 112-003041_date130313 | 潤滑油の劣化は確認されていないものの、汚染度が高い値であることがわかりました。当該機は分解後および油入替後から今回までの稼働時間が短く、また、提供して頂いた新油が比較的高い汚染状態であることから、実機の汚染度が高い要因は、汚染度がやや高い新油を使用したことに加え、極微小領域から摩耗粒子が発生したためと思われます。軸受異物の噛み込みや金属表面の微小突起により発生する切削摩耗や潤滑部の油膜が破断して発生する凝着摩耗が見られました。通常、継続運転している設備は、運転開始直後に金属同士がなじむ過程があり、その後正常な油膜が形成されて、問題がなければ安定期に入ります。設備の稼働率が低い場合など、停止期間が長いと潤滑油膜は殆どなくなり、再稼動する際に油膜切れを起こしやすい状態になります。今回観察された摩耗粒子は、このような状況で発生したと推定されます。しかし、これらは極微小領域に限られることから、摩耗は正常と判断できます。以上より、軸受は継続使用可能な状態にあると判断します。濾過または更油油中の汚染度が高いことから、摩耗粒子や異物等が軸受軌道面に噛み込むことによる摩耗の進行が懸念されるため、濾過、または油量が少ないことから更油を推奨します。定期的な分析および分析周期の検討定期的に分析を実施することにより、データの微小な変化から異常の兆候を早期に発見することが可能となります。今後、寿命予測を行うには、今回データを含め少なくとも回の分析データが必要となります。当該機は、年間稼働率が低いことから、採油の機会を検討するのは難しいところがありますが、あと最低でも回分析を実施し、寿命予測を行うと共に分析周期を検討することを推奨します。軸受の摩耗状態フェログラフィーおよびSOAP-Tのデータから総合的に解析した結果、軸受は健全であり、継続使用可能と評価できますが、引続き軸受の機能が保持されていることを確認するためにも、潤滑油診断による傾向管理が有用と考えます。フェログラフィー【定量分析：Is値】Is値は異常摩耗の早期発見パラメータのつで、摩耗程度を定量化するために用います。今回のIs値はの乗とやや高い値でした。フェログラフィー【定性分析：摩耗粒子および摩耗形態観察】分析結果から比較的多く観察された摩耗粒子は、以下の通りでした。切削粒子・異物や金属表面の微小突起に起因する切削摩耗により発生。シビア粒子・潤滑状態がやや厳しい凝着摩耗により発生。金属潤滑部が局部的に油膜切れを起していると考えられます。観察された摩耗粒子の中でも切削粒子、シビア粒子は、将来的な摩耗の進行に繋がる可能性を示唆しているため、傾向監視が必要と思われます。切削摩耗は、他の摩耗形態に比較して摩耗進行速度が速く注意が必要で、定期的なトライボ診断による状態監視が必要と考えます。切削摩耗の原因となる混入異物が残留している場合、この異物により切削摩耗が継続して発生する可能性があります。シビア粒子は、凝着摩耗に分類されます。この摩耗粒子は、摺動面で凝着、破断を繰り返し、この過程で生じる移着粒子が成長して摩耗粒子となります。そのため、摺動面では局部的に油膜切れが発生していることを示しています。この状態が継続した場合、摩耗粒子のサイズは徐々に大型化していき、最終的には軸受の損傷に至る場合があります。Iカップリング発光分光分析【SOAP-T】検出された金属元素から発生箇所を推定すると、摩耗粒子の発生箇所は、以下のように推定できました。鉄、鉛、銅、アンチモン、錫・軸受等カルシウム、ナトリウム・外部混入異物軸受の摩耗SOAP-Tで錫が検出されたことから、軸受の摩耗が発生していると推定されました。分析結果から軸受メタルの摩耗深さをSOAP-Tの結果で得られている錫濃度と油量Lから計算しました。当社の経験からメタル面積の約分の程度が摩耗したと仮定しました。当社の知見、および今回検出された錫濃度等の情報から軸受の摩耗深さを計算した結果、軸受表面の平均的な摩耗深さは.μmとなり、メタルの表面粗さを軸受表面の一般的な粗さであるμmと仮定すると、摩耗は軽微であり、継続使用可能な状態にあると推定されます。計数汚染度は当社推奨の管理限界値に到達していました。計数汚染度計数汚染度は、NAS級と当社推奨の管理限界値NAS級に到達していました。重量汚染度は、.mg/mlと当社推奨の管理限界値mg/ml以下であり、良好と判断します。光学顕微鏡写真供試油を濾過したフィルタ表面上の夾雑物を光学顕微鏡で観察した結果、金属片、鉄錆、砂等が観察されました。
報告№107-4545 報告№108-5072 | 分析№107-02185 分析№108-02725 | 108-02725 | トライボ診断の結果、全てのデータが良好であることから、この油は継続使用可能と判断します。は良好と判断します。粘度は良好。粘度は.mm/sと新油値.mm/sに比較して、粘度変化率は-％で、当社推奨の管理限界値である±％以内にあり、良好と判断します。粘度はmm/sとなっています。粘度はmm/sとなっています。粘度指数はとなっています。粘度指数はとなっています。水分は良好。水分はppmと当社推奨の管理限界値の以下にあり、良好と判断します。全酸価は良好。全酸価は.mgKOH/gと新油値.mgKOH/gと比較して高いものの、IRの結果で、劣化の兆候が確認されなかったことから、良好と判断します。
報告№105-6050 報告№105-0418 | 分析№105-01529 分析№105-02751 | 105-02751 | 本試験は、トライボ診断を実施し、軸受の潤滑状態、汚染状況、油の劣化状態を確認することを目的としました。軸受の潤滑状態ベアリング軌道面の微小領域に疲労摩耗が発生しています。但し、転がり軸受の寿命の指標となるフレーキングの発生が確認されていないことから、現在のところ、ベアリングは継続使用可能な状態にあると判断します。尚、摩耗粒子形態観察の結果、白い樹脂が観察されました。ドレンプラグから採油を実施していることから、ドレンに巻いてあったシールテープが混入したか、或いは、ドレン配管部内に残留していたものを採取した可能性が考えられます。油の汚染状況計数汚染度がNAS級と当社推奨の管理限界値内にあり、重量汚染度がmg/mlでした。油の劣化状態油の劣化状況を確認するために実施した粘度、水分、全酸価、IRの各データが良好であることから、この油は継続使用可能と判断します。
報告№109-09136 報告№110-00355 | 分析№109-001160 分析№110-001614 | 110-001614 | Iカップリング発光分光分析摩耗状態は、潤滑油中に含まれる金属成分と濃度を調査し、その結果で評価します。金属元素と濃度の分析は、試料油を以上の高温で発光させ、その光を分光器で分光し、分光によって得られた光の強度と金属固有の波長とから元素を特定するIカップリング発光分光分析法を用います。今回の試料はギヤ油でしたが、検出された金属は、SOAPの結果表に示すように、鉄、鉛、銅、リン、カルシウム、アルミニウム、ケイ素、ナトリウムでした。これら検出された金属元素から発生箇所を推定すると、鉄、鉛、銅・軸受等リン・オイル添加剤カルシウム、アルミニウム、ケイ素、ナトリウム・外部混入異物であると思われます。このうち、機械部品が摩耗したと思われる元素はのグループです。フェログラフィー摩耗粒子と摩耗の形態分析結果から観察された粒子は、繰り返し応力を受けて発生する疲労摩耗粒子異物の切削作用で発生する切削粒子金属潤滑部が局部的に油膜切れを起して発生するシビア粒子でした。潤滑部では、金属疲労による疲労摩耗、異物による切削摩耗、やや厳しい摩耗形態の凝着摩耗が発生していることが分かりました。潤滑状態異常摩耗の早期発見パラメータとして摩耗粒子を定量化して評価するフェログラフィーのIs値は、潤滑状態がやや厳しいの乗となっていました。但し、Is値はやや高いものの、現時点では転がり軸受の指標としている摩耗粒子が観察されていないことから、フレーキングの発生はなく、本軸受は継続使用可能な状態にあると判断します。計数汚染度は良好でした。粘度、水分、全酸価、IRの各データは良好でした。軸受の継続使用の是非本試料のIs値は、潤滑状態がやや厳しいの乗でした。摩耗の進行を予測するための直前のIs値がないため、今後の摩耗状態の予測できませんが、Is値が更油後ヶ月でこの値であれば継続使用は可能であると思われます。潤滑油の継続使用の是非潤滑油は継続使用可能な状態にあると判断します。本軸受は、疲労摩耗が観察されていることから定期的な分析により傾向監視を継続することが望ましいと考えます。
報告№105-6050 報告№105-6054 | 分析№105-01529 分析№105-01719 | 105-01719 | 分析の結果、フェログラフィーを除く項目は良好でした。フェログラフィーの結果、異常摩耗の早期発見パラメータであるIs値はの乗とやや高く、摩耗粒子形態観察で金属接触が厳しい場合に発生するシビア粒子、摩擦熱が高い場合に発生する球状粒子がやや多く観察されました。観察された中でも球状粒子は、異常の兆候を示す形態のパラメータで、この摩耗粒子が発生する原因は、一般に、溶接工事、溶接作業などによる溶接スパッタの混入、電食による発生、厳しい金属接触による摩耗、が考えられます。発生原因が、の溶接スパッタの混入であれば、今後増加しないと思われますが、が考えられる場合は、原因を取り除かなければ球状粒子は増加すると考えられますので、運転開始ヶ月以内に再度分析を実施し、この球状粒子の増加の有無を確認されることを推奨します。念のため、主機の起動時、停止時の温度チャートから軸受温度が微妙に変化しているか、いないかの確認をされるよう推奨します。尚、を示す粘度、水分、全酸価、RBOT、IRの各データが良好であることから、この油は継続使用可能と判断します。濾過の必要性計数汚染度がNAS級とやや高く、硬い汚染物の影響で摩耗が発生していますので、濾過を実施することを推奨します。
報告№106-0025 報告№106-4584 | 分析№106-00118 分析№106-02947 | 106-02947 | 分析の結果、軸受軌道面の微小領域で疲労摩耗が発生していることが確認できました。直ちに異常ではありませんが、今後更に摩耗が進行し、転がり軸受の寿命の指標となるフレーキングに進展することが懸念されるため、ヶ月後に再度分析を実施し、摩耗の進行状況を確認することを推奨します。これらのことは、異常摩耗の早期発見パラメータであるフェログラフィーのIs値がの乗とやや高く、摩耗粒子形態観察の結果、微小領域の疲労により発生する疲労摩耗粒子が多く観察されたこと以上のことから判断しました。尚、D－SOAPの鉄濃度が、油量リットルから摩耗体積を計算するとmmとなります。この体積からベアリング軌道面の摩耗面積を検討し、この情報を傾向管理する必要がありますので、ベアリング番号および前回更油日をお知らせ下さい。
報告№109-09136 報告№112-00667 | 分析№109-001160 分析№112-003086 | 112-003086 | 分析の結果、粘度は当社推奨の管理限界値以下であり、IRで新油と使用油のスペクトルパターンが一致していない箇所が確認されました。さらに、油中の汚染度が高いことから、以下の対策を推奨します。軸受分析の結果、軸受は継続使用可能な状態にあると判断します。但し、将来的な摩耗進行の有無を確認するためにも傾向監視を継続することが有効です。異種油の混入および油名の確認分析データから新油と一致しないデータが確認されたことから、油名が違っている可能性があります。油は設備の条件にあった適正な性能のものを使用することが重要であるため、油名を再確認することを推奨します。濾過油中の汚染度が高いことから、摩耗粒子や異物等が軸受軌道面に噛み込むことによる摩耗の進行が懸念されるため、濾過を推奨します。定期的な分析および分析周期の検討定期的に分析を実施することにより、データの変化から異常の兆候を早期に発見することが可能となります。また、今回は対象設備の初回分析であるため、あと最低でも回分析を実施し、分析データの変化から今後の分析周期を検討することを推奨します。今後、切削摩耗や疲労摩耗の進行が懸念されるため、出来るだけ早めに回目の分析を実施することを推奨します。はフェログラフィーおよびSOAP-Tの結果から総合的に判断した結果、継続使用は可能ですが、機器の機能を保持するためにも傾向管理が有用と考えます。フェログラフィー【定量分析：Is値】Is値は異常摩耗の早期発見パラメータのつで、摩耗粒子を定量化するために用います。今回のIs値はの乗と高い値でした。フェログラフィー【定性分析：摩耗粒子および摩耗形態観察】分析結果から比較的多く観察された摩耗粒子は、以下の通りでした。切削粒子・異物や金属表面の微小突起による切削摩耗により発生。疲労摩耗粒子・繰返し応力を受けて発生。赤錆・フレッティングにより発生。フリクションポリマ・局部的に高圧・高温となる場合に発生。観察された摩耗粒子の中でも切削粒子、フレッティングは、注意が必要です。摩耗形態の中でも切削摩耗は摩耗進行速度が速く、転がり軸受でこの摩耗形態が発生した場合には寿命が分の程度に低下することも知られており、切削摩耗により生じた軌道面の損傷が起点となって、転がり軸受の寿命となるフレーキングに進展することから、傾向監視が必要です。フレッティングは、・軸と転がり軸受の内輪内面・軸受箱と転がり軸受の外輪外面・転がり軸受の軌道輪と転動体の箇所で発生する可能性があります。フレッティング粒子は酸化して硬いため、軸受軌道面に噛み込んだ場合はその傷が疲労剥離の起点となり、疲労摩耗へと進展することが想定されます。Iカップリング発光分光分析【SOAP-T】検出された金属元素から発生箇所を推定すると、以下の通りでした。鉄、銅、ニッケル、亜鉛・軸受等リン、モリブデン・添加剤カルシウム、バリウム、ナトリウム・外部混入異物計数汚染度は、NAS級以上と当社推奨の管理限界値を超えていました。SOAP-Tで油の添加剤成分であるリンが検出され、フィルタ表面の異物観察で表面が茶褐色で鉄錆、砂等が観察されたことから、汚染度が高い要因は、摩耗とスラッジ、そして外部混入異物の影響と思われます。水分、酸価、IRの各データは良好でした。粘度粘度は、mm/sと新油値mm/sに比較して粘度変化率が-％となっており、当社推奨の管理限界値である±％を超えていました。IRで新油と使用油のスペクトルがほぼ一致していることから、粘度グレードが違う可能性が考えられます。
報告№109-09136 報告№111-00421 | 分析№109-001160 分析№111-001987 | 111-001987 | 潤滑油および軸受は継続使用可能な状態にあると判断します。異種油の混入および油名の確認異種油の混入の有無、油名を再度確認することを推奨します。前回に比較してSOAP／D－SOAPの結果で、鉄および錫濃度に大きな変化はなく、異常摩耗の早期発見パラメータであるフェログラフィーのIs値がのマイナス乗と良好でした。尚、SOAPの結果で添加剤成分として含まれているリン、亜鉛が検出されました。前回も油名の確認を推奨しましたが、使用油であるJOMOタービンにはこれらの添加剤は含まれていないことから、異種油の混入、或いは、油名が違う可能性があります。前回に比較して計数汚染度はNAS級からNAS級にランク減少し、良好でした。粘度、水分、全酸価、IRの各データは良好でした。
報告№109-09136 報告№114-00207 | 分析№109-001160 分析№114-000662 | 114-000662 | 分析の結果、は良好の範囲にあるものの、計数汚染度がNAS級とやや高い値となっています。フィルタグラムで金属片、鉄錆、砂等が観察されていることから、汚染度が高い要因は、摩耗と外部混入異物の影響と思われます。今後、油中の汚染物が軸受軌道面に噛み込み摩耗が進行することが懸念されるため、注意が必要です。軸受は継続使用可能な状態にあると判断します。但し、摩耗粒子の形態観察で繰返し応力を受けて発生する疲労摩耗粒子が比較的多く観察されています。また、SOAP-Tで鉄がppm検出されています。軸受軌道面はやや厳しい摩耗状態であることから、以下の対策を推奨します。定期的な分析疲労摩耗の進行を監視するため、定期的に分析を実施し、摩耗の進行状況を確認することを推奨します。分析周期は、当面はヶ月に度程度とし、摩耗の進展状況に異常がなければ、年に度程度に延伸化して管理されることを提案いたします。最適な採油方法本試料油は、機器停止中に廃油口から採油されているため、別紙油中粒子の沈降の影響に示すように、油中粒子が油槽底部に沈降し、分析データが高濃度に出ている可能性があります。正確なデータによる診断を行うためにも、今後の採油は、極力運転中もしくは停止直後の油槽中層部から実施されることを推奨します。
報告№102-0006 | 分析№102-00060 | 102-00060 | 現在のところ、クロム鋼の摩耗粒子のサイズは、μm以下と小さく、ギヤ及びベアリングは使用可能な状況にあると判断します。但し、いずれかのベアリングの外輪にクリープが発生している可能性があり、外輪と転動体間ですべり摩擦が発生し、ベアリングが早く寿命に到達することが懸念されますので、定期的に分析を実施し、摩耗の進行状況を確認されることを推奨します。考察分析の結果、SOAP／D－SOAP、フェログラフィーを除く項目は良好でした。摩耗の過酷度を示すフェログラフィーのIs値がの乗とやや高い値でした。SOAP／D－SOAPの結果、鉄がやや多く検出され、摩耗粒子の形態観察の結果、クロム鋼と鋳鉄の摩耗粒子が支配的であるこが分かりました。摩耗粒子の形態観察の結果ら、発生している摩耗は主にギヤ歯面からと思われます。クロム鋼が全てベアリングから発生しているとした場合、この摩耗状況ではベアリングの軌道面、転動面には、微小なフレーキングが発生していると思われますが、摩耗粒子の形態がギヤ歯面が摩耗して発生している特徴的な形態をしており、ギヤの歯面からの発生が主なものと考えられます。一方、今回、本機の材質等が不明であるため、鋳鉄が使用されている箇所を知ることはできませんが、鋳鉄を使用している箇所は、本体のハウジングやベアリングハウジングが考えられます。フェログラフィーで確認された鋳鉄の摩耗粒子が、ベアリングハウジングが摩耗して発生したと仮定すると、ベアリングの外輪にクリープが発生していると考えられます。クリープが発生している場合、その影響で、ベアリング外輪と転動体の間でころがり摩擦ではなくすべり摩擦が発生することが想像でき、結果としてベアリング表面に傷がつき、その傷が起点となって、フレーキングに進展することが想像されます。現在のところ、クロム鋼の摩耗粒子のサイズは、比較的小さく、マイルド摩耗と呼ばれる穏やかな摩耗状態にあると思われ、ギヤ及びベアリングは継続使用が可能な状況にあると判断します。
報告№109-09501 報告№109-09501 | 分析№109-003124 分析№109-003124 | 109-003124 | ちょう度値はと新グリース値に比較して上昇し、当社推奨の管理上限値であるを超えていることから、軟化していることが分かりました。軟化したグリースを使用した場合、グリースの漏洩や油膜切れが発生することが懸念されるため、グリースを交換されることを推奨します。有機物・有機化合物を分析する赤外線吸収スペクトル分析の結果、検出されたピークには新グリースと異なるピークが検出されました。グリースは以下の対策が必要です。グリースを交換されることを推奨します。グリース名が違うか、或いは、異種グリースが混入した可能性が考えられますので、グリース名、異種グリース混入の可能性を確認する必要があります。≪状態監視とパラメータ≫分析の目的および各分析のパラメータは以下の通りです。特性低下目的：グリースの分析結果から、グリースの物理的性状や劣化傾向などを確認する。全酸価JISK赤外線吸収スペクトルJISKちょう度JISK滴点JISK摩耗目的：グリース中の摩耗粒子を分析する事により、回転・摺動部の潤滑状態、摩耗劣化の程度、余寿命などを解析する。摩耗診断電子顕微鏡観察JISKX線マイクロアナリシス油中金属濃度）JISK≪分析結果≫特性低下全酸価：良好全酸価.mgKOH/gは新油値の.mgKOH/g以内にあることから問題は無いと判断します。赤外線吸収スペクトル：良好ちょう度：要注意ちょう度値と当社推奨の管理限界値であるを超えていました。滴点：良好滴点はと新油値のに比較し高いものの問題は無いと判断します。摩耗摩耗診断電子顕微鏡観察・X線マイクロアナリシス：今回は実施していません。油中金属濃度：今回は実施していません。
報告№109-09577 報告№109-09577 | 分析№109-003559 分析№109-003559 | 109-003559 | ・汚染度計数汚染度は当社推奨の管理限界値に到達し、重量汚染度は当社推奨の管理限界値を超えていました。フィルタ表面の異物観察で表面が薄茶色になっていました。SOAPによる油中金属濃度で油の添加剤成分である亜鉛が比較的多く検出されたことから、汚染度が高い要因は、油の添加剤成分の析出によるものと思われます。今後、汚染度が高いことでバルブ類の動作障害やフィルタおよびストレーナの目詰まりが発生することが懸念されます。・摩耗状態異常摩耗の早期発見パラメータであるフェログラフィーのIs値がのマイナス乗と良好の範囲にあることから、潤滑状態は正常と判断します。・粘度、水分、全酸価、IRの各データは良好でした。潤滑油および対象設備は継続使用可能な状態にあるものの、以下の対策が必要です。バルブ類の動作障害やフィルタおよびストレーナの目詰まり等の障害予防のため、当社製清浄分散剤TS－の投与と濾過を実施し、スラッジによる汚染を改善されることを推奨します。は良好と判断します。粘度粘度はmm/sと新油値mm/sに比較して、粘度変化率は+.％で、当社推奨の管理限界値である±％以内にあり、良好と判断します。水分は.ppmと当社推奨の管理限界値の以下であり、良好と判断します。全酸価全酸価は.mgKOH/gと新油値.mgKOH/g以内にあり、良好と判断します。IRIRの結果、油劣化の兆候を示すカルボン酸の吸収が確認されていないことから、良好と判断します。色相はL.でした。計数汚染度は当社推奨の管理限界値に到達し、重量汚染度は当社推奨の管理限界値を超えていました。計数汚染度計数汚染度はNAS級と当社推奨の管理限界値のNAS級に到達していました。重量汚染度はmg/mlと当社推奨の管理限界値のmg/mlを超えていました。機器の潤滑状態SOAPによる油中金属濃度で油の添加剤成分である亜鉛が比較的多く検出されました。SOAPによる油中金属濃度SOAPによる油中金属濃度の結果、鉄、銅、油の添加剤成分と思われるリン、亜鉛が検出されました。SOAPによる油中金属濃度SOAPによる油中金属濃度の結果、鉄、鉛、油の添加剤成分である亜鉛、外部から混入したと思われるカルシウム、ナトリウムが検出されました。摩耗粒子診断異常摩耗の早期発見パラメータであるIs値がのマイナス乗と良好の範囲にあることから、潤滑状態は正常と判断します。
報告№109-09375 報告№110-00091 | 分析№109-002509 分析№110-000341 | 110-000341 | ・摩耗状態SOAPとD－SOAPで検出された潤滑油中の銅、鉄は、粒子観察の結果から異物の噛み込みなどで発生する切削粒子であることが分りました。また、その他には外部から混入したと思われる鉄錆等が観察されました。これらのことから、潤滑油中では切削摩耗が発生していることが分かりました。摩耗形態の中でも切削摩耗は、異物が混入していない状態に比較して摩耗進行速度が速く注意が必要で、定期的なトライボ診断による状態監視が必要と考えます。異常摩耗の早期発見パラメータであるフェログラフィーのIs値がの乗と良好の範囲にあることから、現在のところ、潤滑状態は正常な状態にあると考えられまが、切削摩耗発生の原因となる混入異物が残留している場合、この異物により切削摩耗が継続して発生する可能性があります。・銅の溶出、摩耗SOAPの結果、銅がppm検出されました。銅を使用した部分の溶出が発生していると考えられます。貴社からの資料によれば、銅を使用した部分はボイラ給水ポンプのデフレクターやバッフル、或いは流体継ぎ手のスクイ管、潤滑油冷却器の冷却管などですが、溶出はこれらの部位の銅系材料を使用した箇所が選択的に溶出していると思われます。銅の溶出は、潤滑油に使用されている添加剤の成分と銅との反応により溶出することが知られています。銅濃度の増加は、別紙鉱油の酸化に対する金属触媒の影響に示すように濃度の増加とともに酸化速度が加速することが分かっています。・汚染度計数汚染度はNAS級とやや高い値でした。フィルタ表面の異物観察で金属片、鉄錆等が観察されたことから、汚染度が高い要因は、摩耗と外部混入異物の影響と思われます。潤滑油および対象設備は継続使用可能な状態にあるものの、以下の対策が必要です。今後、切削摩耗等の進行を監視することと、油の劣化状況を確認するため、定期的に分析を実施し、摩耗の進行状況および油の劣化状況を確認することを推奨します。次回分析の時期を理論的に求めたところ、最短で約時間となります。この時間は、油中汚染物が均一になるために必要とする時間であり、この時間を経過すれば、再分析の結果から状態の傾向を確認することが可能となりますので、これを参考に次回分析時期を検討されることを提案します。計数汚染度はやや高い値でした。計数汚染度計数汚染度はNAS級と当社推奨の管理限界値のNAS級以内にあるものの、やや高い値でした。重量汚染度は.mg/mlと当社推奨の管理限界値のmg/ml以内にあり、良好と判断します。機器の潤滑状態SOAPの結果、銅が多く検出されました。摩耗粒子の形態観察の結果、異物の噛み込みなどで発生する切削粒子、外部から混入したと思われる鉄錆等が比較的多く観察されました。SOAPSOAPの結果、油の添加剤成分であるリン、亜鉛が検出されました。一方、銅が検出されました。銅を使用した部分の溶出が発生していると考えられます。この溶出は検出された亜鉛系添加剤の成分と銅が反応し、溶出することが知られています。銅濃度は別紙鉱油の酸化に対する金属触媒の影響に示すように銅濃度が増加すると酸化速度が速まりますので、酸化劣化の進行状況を全酸価の変化で監視されることを推奨します。D－SOAPD－SOAPの結果、摩耗により発生した鉄が若干検出されました。フェログラフィー異常摩耗の早期発見パラメータであるフェログラフィーのIs値がの乗と良好の範囲にあるものの、摩耗粒子の形態観察の結果、異物の噛み込みなどで発生する切削粒子、外部から混入したと思われる鉄錆等が比較的多く観察されました。
報告№103-4543 報告№103-4543 | 分析№103-01836 分析№103-01836 | 103-01836 | 分析の結果、μmを超えるシビア粒子や異物の噛み込みにより発生する切削粒子がやや多く見られていることから、ギヤ歯面で若干摩耗が発生していることが確認されました。今後、更に摩耗が進行する場合が懸念されるため、ヶ月後を目安に再度分析を実施し、摩耗の進行状況を確認することを推奨します。このことは、SOAP／D-SOAPでギヤの摩耗により発生する鉄の検出量が僅かで、フェログラフィーの結果、異常摩耗の早期発見パラメータであるIs値はと良好の範囲にあるものの、μmを超えるシビア粒子や異物の噛み込みにより発生する切削粒子がやや多く見られたことから判断しました。尚、バックラッシの増加量を分析結果から計算できますので、ギヤの形式、歯形、モジュール、歯数、歯幅をお知らせ下さい。計算結果をご報告いたします。本試料油は継続使用可能と判断します。粘度は良好と判断します。粘度はmm/sと当社推奨の管理限界値内にあり、継続使用可能と判断します。水分は良好と判断します。水分はppmと管理限界値の以下にあり、良好と判断します。全酸価は良好と判断します。全酸価は.mgKOH/gと新油値.mgKOH/g以下であることから、良好と判断します。IRは良好と判断します。IRはチャートに示すように、油劣化の兆候を示すカルボン酸の吸収が確認されていないことから、継続使用可能な状態にあると判断します。計数汚染度、重量汚染度、共に良好と判断します。計数汚染度は良好と判断します。計数汚染度はNAS級と当社推奨の管理限界値のNAS級以内にあり良好と判断します。重量汚染度は良好と判断します。重量汚染度は.mg/mlと良好でした。機器の潤滑状態μmを超えるシビア粒子や異物の噛み込みにより発生する切削粒子がやや多く見られていることから、ギヤ歯面で若干摩耗が発生していることが確認されました。今後、更に摩耗が進行する場合が懸念されるため、ヶ月後を目安に再度分析を実施し、摩耗の進行状況を確認することを推奨します。SOAPは良好と判断します。SOAPの結果、ギヤの摩耗により発生した鉄及びクロムが検出されていないことから、良好と判断します。尚、油の添加剤成分であるリン、亜鉛が検出されました。D－SOAPの結果、鉄が僅かに検出されました。D－SOAPの結果、摩耗により発生する鉄が僅かに検出されました。フェログラフィーの結果、やや厳しい金属接触が見られました。フェログラフィーの結果、異常摩耗の早期発見パラメータであるIs値はと良好の範囲にあるものの、μmを超えるシビア粒子や異物の噛み込みにより発生する切削粒子がやや多く見られました。切削粒子が発生している歯面での摩耗速度は、正常な摩耗状態の場合の摩耗速度より桁～桁大きいことがわかっています。したがって切削摩耗による歯面の摩耗進行を確認するためにヶ月後を目安に再度分析を実施されることを推奨します。
報告№109-09136 報告№113-00061 | 分析№109-001160 分析№113-000217 | 113-000217 | 潤滑油の劣化は確認されなかったものの、粘度が管理限界値以下であり、また、SOAP-TおよびIRで新油と一致しないデータが確認されたことから、異種油の混入、または油名の誤りなどが考えられます。減速機減速機は継続使用可能な状態にあると判断します。但し、将来的な摩耗進行の有無を確認するためにも傾向監視を継続することが有効です。異種油の混入、油名の確認および更油分析データから新油と一致しないデータが確認されたことから、異種油の混入または油名が違っている可能性があります。油は設備の条件にあった適正な性能のものを使用することが重要です。適正粘度範囲外の潤滑油使用による摩耗の進行が懸念され、油中にスラッジが確認されていることから、異種油の混入の有無、油名を再確認するとともに更油を実施することを推奨します。定期的な分析定期的な分析を実施することにより、データの変化から異常の兆候を早期に発見することが可能となります。今後懸念される凝着摩耗および疲労摩耗の進行を監視するため、定期的に分析を実施することを推奨します。最適な採油方法本試料油は、機器停止中に排油口から採油されているため、分析データが高濃度に出ていると推定されます。正確なデータによる診断を行うためにも、今後の採油は、極力運転中もしくは停止直後の油槽中層部から実施されることを推奨します。フェログラフィーおよびSOAP/D-SOAPのデータから総合的に解析した結果、継続使用は可能ですが、今後の機器の機能を確認するためにも傾向管理が有用と考えます。フェログラフィー【定量分析：Is値】Is値は異常摩耗の早期発見パラメータのつで、摩耗程度を定量化するために用います。今回のIs値はの乗と、低い値でした。フェログラフィー【定性分析：摩耗粒子および摩耗形態観察】分析結果から観察された代表的な粒子は、以下の通りでした。シビア粒子・潤滑状態がやや厳しい凝着摩耗により発生。金属潤滑部が局部的に油膜切れを起していると考えられます。疲労摩耗粒子・繰返し応力を受けて発生。観察された摩耗粒子の中でもシビア粒子は、将来的な摩耗の進行に繋がる可能性を示唆しているため、傾向監視が必要と思われます。シビア粒子は凝着摩耗に分類されます。この摩耗粒子は、ギヤ歯面や軸受軌道面で凝着、破断を繰り返し、この過程で生じる移着粒子が成長して摩耗粒子となります。そのため、ギヤ歯面や軸受軌道面では局部的に油膜切れが発生していることを示しています。この状態が継続した場合、摩耗粒子のサイズは徐々に大型化していき、設備の損傷に至る場合がありますので、傾向監視が必要です。Iカップリング発光分光分析【SOAP-T】検出された金属元素から発生箇所を推定すると、以下の通りでした。鉄、鉛・ギヤ、軸受等リン、亜鉛、カルシウム・添加剤ナトリウム・外部混入異物当社が保有しているダフニーメカニックの新油データでは、添加剤成分としてリン、亜鉛が桁オーダー、カルシウムが桁オーダーで検出されています。しかし、本試料油のSOAP-Tからは、リンがppm検出されているものの、亜鉛がppm、カルシウムがppmと新油に比較して低い値でした。異種油の混入、または油名の誤りなどが考えられます。計数汚染度は良好でした。しかし、フィルタ表面の異物観察で表面が茶褐色であり、SOAP-Tで油の添加剤成分であるリン、亜鉛、カルシウムが検出されました。フィルタ表面上の茶褐色の異物は、摩耗と油の添加剤成分の析出により発生するスラッジ、そして外部混入異物と思われます。潤滑油の劣化状態水分、酸価の各データは良好でした。粘度粘度は、mm/sと新油値のmm/sに比較して粘度変化率が-％となっており、当社推奨の管理限界値である±％を超えていました。適正な粘度範囲で使用していない場合、潤滑部で油膜切れが発生し、摩耗の進行に繋がることが懸念されます。IRIRの結果、新油のIRスペクトルと一致しない箇所が確認されました。異種油の混入、または油名の誤りなどが考えられます。
報告№108-0227 報告№110-00234 | 分析№108-01664 分析№110-000908 | 110-000908 | 前回同様にを示す粘度、水分、全酸価の各データは良好でした。泡立ち試験の結果は、-と新油値が-であるのに比較して高い値となっていたことから、消泡性能が低下していることが分かりました。今後の使用状況によっては油の酸化劣化が進行したり、ギヤ歯面およびベアリング軌道面で油膜切れが発生したりする場合があるため、消泡剤の添加による消泡性能の改善など何らかの対応が必要になると思われます。潤滑油は継続続使用可能な状態にあるものの、今後は障害予防を目的に以下の対策を推奨します。消泡性能が低下した場合、ギヤ歯面での油膜形成に影響が出て摩耗の発生が進展することがあります。今後は消泡性能低下の影響により摩耗が進展する可能性がありますので、フェログラフィーおよびSOAPを追加するとともに、分析周期を短縮して傾向監視を強化することを推奨します。泡立ち試験の結果、消泡性能が低下していることが確認されました。粘度粘度はmm/sと新油値mm/sに比較して、粘度変化率は+％で、当社推奨の管理限界値である±％以内にあり、良好と判断します。泡立ち試験泡立ち試験は-と新油に比較して高い値でした。水分はと当社推奨の管理限界値の以下であり、良好と判断します。全酸価全酸価は.mgKOH/gと新油値.mgKOH/gに比較して高いものの、IRの結果で油劣化の兆候を示すカルボン酸の吸収が確認されていないことから、良好と判断します。
報告№109-09136 報告№109-09297 | 分析№109-001160 分析№109-002125 | 109-002125 | 濾過前の試料油を分析した結果、全てのデータが良好です。尚、RBOTが前回に比較し、min上昇しています。RBOTが上昇した理由は、更油、補給を実施した仮設タンクで他の軸受油と混合して濾過を実施した濾過機配管内や仮設タンクなどに油が残留していた以上のことが考えられます。お客様からの情報および採油状況によると、およびではなく、の可能性が考えられます。今後は今回のRBOT値によりデータ管理を行います。
報告№108-5071 報告№110-00286 | 分析№108-02721 分析№110-001106 | 110-001106 | 前回同様にを示す粘度、水分、全酸価の各データは良好でした。潤滑油は継続続使用可能な状態にあると判断します。は良好と判断します。粘度粘度は.mm/sと新油値mm/sに比較して、粘度変化率は-.％で、当社推奨の管理限界値である±％以内にあり、良好と判断します。水分はppmと当社推奨の管理限界値の以下であり、良好と判断します。全酸価全酸価は.mgKOH/gと新油値.mgKOH/g以内にあり、良好と判断します。
報告№104-8006 | 分析№104-00121 | 104-00121 | オーバーホールヶ月後に精点Aを実施した結果、摩耗は安定していると判断します。これらのことは、前回に比較して、計数汚染度はランク減少し、SOAP／D-SOAPの鉄及び錫濃度に大きな変化がなく、異常摩耗の早期発見パラメータであるフェログラフィーのIs値が、と良好の範囲にあること以上のことから判断しました。尚、RBOTが前回に比較し、min上昇したのは、新油の補充等の影響が考えられます。今後は、今回のRBOT値によりデータ管理を行います。
報告№109-09136 報告№110-00319 | 分析№109-001160 分析№110-001322 | 110-001322 | は、油の粘度、油中のスラッジの発生量を判断パラメータに、粘度、全酸価、IR、RBOTで評価します。分析の結果、油の粘性を示す粘度は、新油値のmm/sに比較して粘度変化率が-％のmm/sとほぼ変化はなく、また油中のスラッジの発生量を示す全酸価は、新油値の.mgKOH/gに比較して大きな変化のない.mgKOH/gと劣化は確認されなかった。さらにはIRの結果でも油が劣化した場合に発生するカルボン酸の発生も確認されず、酸化防止剤の残存量を示すRBOTは、限界値minに比較して、十分に残量があるminであった以上のことから、潤滑油の劣化は確認されませんでした。一方、油中の水分を計測した結果、水分はppmと新油と同等であり、継続使用可能な状態にあることが確認されました。潤滑油は継続使用可能な状態にあると判断します。なお、潤滑油の余寿命は、RBOTの使用時間当たりの減少量から推定しますが、推定には新油値と使用油のRBOT値に加えて、使用時間または直近の油入替日が必要となります。今後は、可能であればご提供下さい。
報告№101-0162 | 分析№101-01348 | 101-01348 | 分析の結果、計数汚染度を除く項目は良好でした。計数汚染度がNAS級と当社推奨の管理限界値に到達していました。フェログラフィーの結果、回転サーボのサーボモータシリンダとサーボモータロータの摩耗により発生した粒子が見られることから、汚染要因は、サーボモータシリンダ内部の摩耗により発生した摩耗粒子によるものと考えられました。摩耗の増加率は、今年のヶ月間で～μmサイズが、約倍弱、～μmサイズが約倍、～μmサイズも約倍、～μmは倍となっておりました。このことは、シリンダとローターの間で摩耗の進行があることを示しております。この増加率で、摩耗が進行した場合、電磁弁の動作障害が生じる管理限界値のNAS級に到達するのは、日後と予想されました。このことから、今後摩耗の進行により汚染度が上昇し、バルブの動作障害を引き起こすことを予知し、また、更なる摩耗の進行状態を確認するためにも再分析が必要と判断します。次回の採油は前述の通りNAS級に到達する日後と考えられますので、～日後に必ず再度分析を実施し、汚染及び摩耗状況を確認されることを推奨します。次回の分析結果で汚染が上昇しているようであれば、バルブ動作障害予防の為、濾過及び、引き続いての傾向分析が必要となります。尚、次回の分析では、摩耗の発生源を特定するため今回は実施していない分析項目の摩耗粒子の材質を詳細に特定できるSEMXMAの分析が必要です。
報告№109-09249 報告№112-00273 | 分析№109-001747 分析№112-001099 | 112-001099_date120927 | 潤滑油および軸受は継続使用可能な状態にあると判断します。但し、今後も摩耗の進行を傾向監視するため、以下の対策を推奨します。定期的な分析凝着摩耗の進行を監視するため、定期的に分析を実施し、分析データによる摩耗の進行状況を確認することを推奨します。はフェログラフィーおよびSOAP／D-SOAPの結果から総合的に判断した結果、やや厳しい状態にあると考えられます。フェログラフィー【定量分析：Is値】Is値は異常摩耗の早期発見パラメータのつで、摩耗粒子を定量化するために用います。今回のIs値はの乗とやや高い値でした。フェログラフィー【定性分析：摩耗粒子および摩耗形態観察】分析結果から比較的多く観察された粒子は、以下の通りでした。正常な摩耗粒子・潤滑状態が正常なマイルド摩耗により発生。シビア粒子・潤滑状態がやや厳しい凝着摩耗により発生。金属潤滑部が局部的に油膜切れを起していると考えられます。黒錆・潤滑状態がやや厳しい凝着摩耗により発生。金属接触が厳しく、且つ、高い摩擦熱が発生していると考えられます。Iカップリング発光分光分析【SOAP／D-SOAP】検出された金属元素から発生箇所を推定すると、以下の通りでした。鉄、鉛、銅、錫・軸受等カルシウム、ケイ素、ナトリウム・外部混入異物水分、汚染粒子数、汚染度物重量は共に良好でした。．粘度、全酸価、酸化安定度、有機物・有機化合物の各データは良好でした。分析結果特性低下特性低下に係るパラメータの分析結果は良好と判断します。粘度粘度はmm/sと新油値mm/sに対する粘度変化率は-.％で、当社推奨の管理限界値である±％以内にあり、良好と判断します。全酸価添加油の全酸価は、油メーカによって初期値が違うため統一した管理基準を設定するのが困難であることから、当社では管理限界値を設定しておらず、新油分析値との比較及び他の分析項目の結果より全酸価の状態判断を行います。その結果、全酸価は.mgKOH/gと新油値.mgKOH/g以下であることから、良好と判断します。酸化安定度酸化安定度はminであり、当社推奨の管理限界値のmin以上であることから良好と判断します。有機物・有機化合物有機物・有機化合物は、IRチャートによる新油分析値との比較の結果、cm-付近に劣化の兆候を示すカルボン酸の吸収が確認されていないことから、良好と判断します。色相はL.であり、新油値のL.に比較して変化はないことから、良好と判断します。汚染に係るパラメータの分析結果は良好と判断します。水分はppmであり、当社推奨の管理限界値の以下であることから良好と判断します。汚染粒子数はNAS級であり、当社推奨の管理限界値のNAS級以下であることから良好と判断します。汚染度物重量は.mg/mlであり、当社推奨の管理限界値のmg/ml以下であることから良好と判断します。摩耗フェログラフィーによる摩耗粒子の観察の結果、潤滑状態が正常な場合に発生する摩耗粒子、金属潤滑部が局部的に油膜切れを起して発生するシビア粒子、金属接触が厳しく、且つ、摩擦熱が高い場合に発生する黒錆が比較的多く観察されました。異常摩耗の早期発見パラメータであるフェログラフィーのIs値がの乗とやや高く、摩耗粒子の形態観察の結果、潤滑状態が正常な場合に発生する摩耗粒子、金属潤滑部が局部的に油膜切れを起して発生するシビア粒子、金属接触が厳しく、且つ、摩擦熱が高い場合に発生する黒錆が比較的多く観察されました。金属濃度SOAP法により金属濃度を測定した結果、潤滑箇所で発生する金属接触によって検出される鉛がppm、銅がppm、外部から混入したと思われるケイ素がppm検出されました。金属濃度酸溶解法により金属濃度を測定した結果、潤滑箇所で発生する金属接触によって検出される鉄が、鉛が、銅が、錫が、外部から混入したと思われるカルシウムが、ナトリウムが検出されました。
報告№109-09136 報告№112-00046 | 分析№109-001160 分析№112-000113 | 112-000113 | 潤滑油は継続使用可能な状態にあると判断します。粘度、全酸価、IR、RBOTの各データは良好でした。尚、RBOTは、新油値に比較して大きな値であり減少傾向は確認されませんでした。このことから、酸化防止剤の消耗は確認されず、この油は継続使用可能な状態にあると判断できました。水分は良好でした。
報告№106-6023 報告№106-0071 | 分析№106-00388 分析№106-00402 | 106-00402 | 本トライボ診断は、軸受の潤滑状態、汚染状況、油の劣化状態を確認することを目的としました。【軸受の潤滑状態】潤滑油中の摩耗粒子には、転がり軸受の寿命の指標としているフレーキングによる摩耗粒子が確認されていないことから、現在のところベアリングの継続使用は可能な状態にあると判断します。但し、ベアリング保持器の摩耗、異物の噛み込みにより発生する切削摩耗、外部から混入した砂が多く観察されており、今後さらに摩耗が進行し、転動体とのギャップが増大することによる振動発生やフレーキングの発生につながることが懸念されるため、ヶ月以内に再度分析を実施し、摩耗の進行状況を確認することを推奨します。【汚染状況】計数汚染度がNAS級以上と当社推奨の管理限界理を超え、重量汚染度がmg/mlでした。【油の劣化状態】油の劣化状況を確認するために実施した粘度、水分、全酸価、IRの各データが良好であることから、この油は継続使用可能と判断します。
報告№106-0227 報告№106-0250 | 分析№106-01279 分析№106-01379 | 106-01379 | 濾過前の試料油を分析した結果、水分が.ppmとやや不良領域にありました。摩耗粒子形態観察の結果、外部から混入した赤錆、砂が多く観察されました。尚、計数汚染度は、水分の影響でセンサーエラーを起こし測定不能でした。今後、この水分の影響で腐食摩耗が進行することが懸念されました。これらの障害発生に対する弊害を勘案の上、予防処置として水分除去を実施されることを推奨します。
報告№108-0204 報告№108-0199 | 分析№108-01503 分析№108-01420 | 108-01420 | 、軸受の潤滑状態を確認する。今回の採油は、対象設備の停止中にドレン弁から実施しているため、油循環中に採油した場合に比較し、油中粒子の沈降の影響を受け、分析データが高濃度に出る可能性があります。今回の分析は以上のことを踏まえて結果を検討しました。分析の結果、摩耗粒子の形態観察で金属接触が厳しい場合に発生するμmサイズのシビア粒子が観察されました。観察された摩耗粒子は視野に個と少ないことから、直ちに異常ではないものの、今後更に摩耗が進行することが懸念されるため、運転を再開している場合、今回の分析項目に計数汚染度、SOAP／D－SOAPの分析項目を追加して、再度分析を実施し、汚染度および摩耗の進行状況を確認されることを推奨します。一方、を示す粘度、水分、全酸価、RBOTの各データは良好の範囲にあることから、この油は継続使用可能と判断します。尚、上述しましたように今回の採油は対象設備の停止中の採油であるため、油中の摩耗粒子などが平均的に分散した状態とはいえない状態で採油されている可能性があります。採油は、粒子の沈降の影響を少なくすることが重要であり、そのため油中粒子が均一な分散状態で実施されることを併せて推奨します。
報告№109-09136 報告№113-00697 | 分析№109-001160 分析№113-002995 | 113-002995 | 潤滑油および軸受は継続使用可能な状態にあると判断します。但し、油中の汚染度が高いことから、固形異物が軸受軌道面に噛み込み、切削摩耗が発生することが懸念されます。切削摩耗は、正常な潤滑状態に比較して摩耗速度が桁程度大きいことから比較的短時間で異常な潤滑状態になることがあります。そのため、切削摩耗が見られた場合は、分析周期を短縮して摩耗の推移を傾向監視することが必要です。特に、本設備のように、石炭粉砕時に常時衝撃荷重が負荷されるベアリングでは、比較的短い周期での監視が必要です。定期的な分析油中の汚染度が高いものの、現状では切削摩耗の発生は顕著でないことから継続使用可能と判断しますが、今後の切削摩耗の推移を監視するため、次回の分析周期を短縮して分析することを推奨します。異常摩耗の早期発見のパラメータであるIs値は、前回のレベルから変化はないものの、高い値でした。また、潤滑部の摩耗が認められたため、定期的に潤滑油分析を実施し、摩耗推移を監視することが有用と考えます。フェログラフィーで観察された代表的な粒子は以下の通りです。正常な摩耗粒子・潤滑状態が正常なマイルド摩耗により発生。疲労摩耗粒子・繰り返し応力による金属疲労で発生。大型化するとフレーキングの発生が懸念されます。計数汚染度はNAS級と当社推奨の管理限界値に到達しており、重量汚染度も当社推奨の管理限界値を超えていました。フィルタ残渣に金属片、粘ちょう物、鉄錆、砂等が観察されたことから、汚染度が高い要因は、摩耗粒子とスラッジ、そして外部混入異物と思われます。粘度、水分、酸価、IRの各データは良好です。
報告№106-0051 報告№106-0051 | 分析№106-00285 分析№106-00285 | 106-00285 | 分析の結果、全酸価が.mgKOH/gと当社推奨の管理限界値に到達していました。又、IRの結果、油劣化の兆候を示すカルボン酸の吸収が確認されたことから、劣化による影響が懸念されました。劣化が進んだ場合、スラッジの発生や、スラッジによる電磁弁固着障害が発生するため、夏季ピーク前に再分析を実施し劣化の進行状態を把握することが必要と判断します。全酸価が当社推奨の管理限界値に到達し、IRの結果、油劣化の兆候を示すカルボン酸の吸収が確認されました。粘度は良好と判断します。粘度は.mm/sと新油値mm/sに比較して、粘度変化率は+％で、当社推奨の管理限界値である±％以内にあり、良好ですが、やや粘度が上昇し始めていると考えられます。水分は良好と判断します。水分はppmと当社推奨の管理限界値の以下であり、良好と判断します。全酸価は当社推奨の管理限界値に到達していました。全酸価は.mgKOH/gと当社推奨の管理限界値の.mgKOH/gに到達していました。全酸価が上昇する要因は、熱である事が知られています。圧油ではその熱源は主に油中の気泡が断熱圧縮されて発生する熱であることが多く、本設備でも泡による断熱圧縮熱が劣化の要因と思われました。油中の泡は、圧油集油槽に戻る戻り配管、或いはリリーフによる戻り配管付近でのあわ立ちがその原因となっている事が多く見られます。使用年数が比較的大きくなると消泡性能が低下する場合があります。断熱圧縮熱により、常時熱を受け続けた場合、劣化の進行が速くなることがありますので、夏季ピーク前の再分析によりその進行度合いを把握することが必要です。IRの結果、油劣化の兆候を示すカルボン酸の吸収が確認されました。IRの結果、油劣化の兆候を示すカルボン酸の吸収が確認されました。は良好と判断します。計数汚染度は良好と判断します。計数汚染度はNAS級と当社推奨の管理限界値のNAS級以内であり、良好と判断します。重量汚染度は良好と判断します。重量汚染度は.mg/mlと当社推奨の管理限界値のmg/ml以内であり、良好と判断します。機器の潤滑状態機器の潤滑状態は正常と判断します。SOAPの結果は良好です。SOAPの結果、金属元素は検出されませんでした。D－SOAPの結果は良好です。D－SOAPの結果、鉄が、外部から混入したカルシウムが検出されました。フェログラフィーの結果は良好です。異常摩耗の早期発見パラメータであるフェログラフィーのIs値がと良好の範囲にあり、潤滑状態は良好と判断します。
報告№104-4548 報告№104-0236 | 分析№104-01752 分析№104-01790 | 104-01790 | E排脱吸収塔上段循環ポンプ軸受の潤滑油を分析し、トライボ診断を実施しました。その結果、以下の通りでした。軸受の潤滑状態軸受の潤滑状態を知るためフェログラフィー及びSOAP／D-SOAPを実施しました。その結果、軸受内部でやや厳しい金属接触の発生や異物の噛み込みによる摩耗が確認できますが、転がり軸受の寿命を示すフレーキングの発生は確認されず、本軸受は継続使用可能な状態にあると判断します。尚、金属接触により発生した傷が起点となって疲労摩耗に進展することが懸念されます。疲労摩耗の開始時期を確認するため、定期的なトライボ診断を推奨します。潤滑油の劣化潤滑油の劣化状況を確認するため、全酸価及びIRを実施しました。その結果、全酸価が.mgKOH/gと新油値の以内にあり、且つ、IRの結果、新油のスペクトルに比較して変化がないことから、この油は継続使用可能と判断します。
報告№108-5071 報告№113-00677 | 分析№108-02721 分析№113-002927 | 113-002927 | 潤滑油は継続使用可能な状態にあると判断します。但し、消泡性能の低下および酸価がやや高いことから、以下の対策を推奨します。増速機増速機は継続使用可能な状態にあると判断します。定期的な分析消泡性能の低下が確認され、今後の酸価の上昇や、摩耗推移を監視するため、定期的に分析を実施することを推奨します。異常摩耗の早期発見のパラメータであるIs値は、前回のレベルからレベルに上昇しているものの、正常です。但し、潤滑部の摩耗が認められたため、定期的に潤滑油分析を実施し、摩耗推移を監視することが有用と考えます。フェログラフィーで観察された代表的な粒子は、以下の通りです。疲労摩耗粒子・繰返し応力による金属疲労で発生。大型化するとフレーキングやスポーリングの発生が懸念されます。バックラッシご提供いただいた図面情報と今回までの累計鉄濃度ppmを基にバックラッシの増加量を計算しました。その結果、平均的に摩耗が発生していたと仮定した場合、バックラッシの増加量は以下の通りと推定されます。表バックラッシ増加量接触箇所 バックラッシ増加量上限値 バックラッシ増加量 内歯車-遊星歯車 約. 遊星歯車-太陽歯車 約 ハスバ歯車 . 約 ハスバ歯車 約. バックラッシの初期値が不明であるため、増加量の上限値を適正なバックラッシの最大値と最小値の差としました。今回の推定されたバックラッシ増加量は上限値に比較して十分に小さい値であり、良好であると考えられます。但し、本設備にはμmサイズのインラインフィルタがついており、μm以上の摩耗粒子がフィルタに補足されてサンプリングできていない可能性があること、また、停止中の採油であるため濃度の偏析がある部分をサンプリングしている可能性があることから、計算結果は参考値としてお考え下さい。泡立ち試験泡立ち試験の結果は、-と新油値が-であるのに比較して高い値となっていたことから、消泡性能が低下していることが分かりました。今後の使用状況によっては油の酸化劣化が進行したり、ギヤ歯面およびベアリング軌道面で油膜切れが発生したりする場合があるため、消泡剤の添加による消泡性能の改善など何らかの対応が必要になると思われます。酸価は、前回の.mgKOH/gからmgKOH/gに上昇し、新油に比較して高い値でした。現在のところ、IRで油劣化の兆候を示すカルボン酸の吸収が確認されていないことから、継続使用可能な状態にあると判断しますが、新油に比較して酸価が上昇し始めていることから、今後の劣化進行に注意が必要です。水分がppmと新油値ppmに比較してやや高い値でした。使用油であるAlphasynPGは、ポリグリコールベースの合成ギヤオイルであるため、水分を吸収しやすい特性があります。前回に比較して増加していました。分析結果SOAP-TFEがppm、添加剤成分であるリンがppm、外部から混入したと思われるナトリウムがppm検出されました。SOAP-TFEがppm、亜鉛が、添加剤成分であるリンが、外部から混入したと思われるカルシウムが、ナトリウムが検出されました。フェログラフィー異常摩耗の早期発見パラメータであるフェログラフィーのIs値はレベルと良好の範囲にありました。粘度粘度はmm/sと新油値mm/sに比較して、粘度変化率は-.％で、当社推奨の管理限界値である±％以内にあり、良好と判断します。泡立ち試験泡立ち試験は-であり、新油に比較して高い値でした。水分はppmと新油に比較して高い値でした。酸価はmgKOH/gと新油値.mgKOH/gに比較して高いものの、IRの結果で油劣化の兆候を示すカルボン酸の吸収が確認されていないことから、良好と判断します。
報告№109-09249 報告№111-00170 | 分析№109-001747 分析№111-000926 | 111-000926 | 潤滑油は継続使用可能な状態であり、また運転中における潤滑状態も正常であったものと判断します。本試料油は、汚染や摩耗に関するデータが異常として出やすいドレンバルブから採油されたにもかかわらず、分析の結果は全ての分析項目の値が当社推奨の管理基準値を満たしており、新油分析値との比較結果も問題となる値はありませんでした。分析結果特性低下特性低下に係るパラメータの分析結果は良好と判断します。粘度粘度はmm/sと新油値mm/sに対する粘度変化率は+％で、当社推奨の管理限界値である±％以内にあり、良好と判断します。全酸価添加タービン油の全酸価は、油メーカによって初期値が違うため統一した管理基準を設定するのが困難であることから、当社では管理限界値を設定しておらず、新油分析値との比較及び他の分析項目の結果より全酸価の状態判断を行います。その結果、全酸価はと新油値.mgKOH/gに比較して若干高くなっていますが、IRチャートに示すように劣化の兆候として現れるカルボン酸などの有機物・有機化合物の発生が確認されていないことから、良好と判断します。酸化安定度酸化安定度はminであり、当社推奨の管理限界値のmin以上であることから良好と判断します。有機物・有機化合物有機物・有機化合物は、IRチャートによる新油分析値との比較の結果、cm-付近に劣化の兆候を示すカルボン酸の吸収が確認されていないことから、良好と判断します。色相はL.であり、新油値のL.に比較して変化はないことから、良好と判断します。汚染に係るパラメータの分析結果は良好と判断します。水分はppmであり、当社推奨の管理限界値の以下であることから良好と判断します。汚染粒子数はNAS級であり、当社推奨の管理限界値のNAS級以内であることから良好と判断します。汚染度物重量は.mg/mlであり、当社推奨の管理限界値のmg/ml以内であることから良好と判断します。摩耗運転中における潤滑状態は正常であったものと判断します。異常摩耗の早期発見パラメータであるフェログラフィーのIs値がのマイナス乗と当社基準値と比較して良好の範囲にあったことから、潤滑箇所の潤滑状態は正常と判断します。金属濃度SOAP法により金属濃度を測定した結果、外部から混入したと思われるナトリウムがppm検出されましたが僅かであり良好と判断します。金属濃度酸溶解法により金属濃度を測定した結果、潤滑箇所で発生する金属接触によって検出される錫が、外部から混入したと思われるカルシウムが、ナトリウムが検出されましたが僅かであり良好と判断します。
報告№105-6050 報告№105-6054 | 分析№105-01529 分析№105-01722 | 105-01722 | 分析の結果、フェログラフィーを除く項目は良好でした。フェログラフィーの結果、異常摩耗の早期発見パラメータであるIs値は.と良好の範囲にあるものの、摩耗粒子形態観察で摩擦熱が高い場合に発生する球状粒子が多く観察されました。観察された中でも球状粒子は、異常の兆候を示す形態のパラメータで、この摩耗粒子が発生する原因は、一般に、溶接工事、溶接作業などによる溶接スパッタの混入、電食による発生、厳しい金属接触による摩耗、が考えられます。発生原因が、の溶接スパッタの混入であれば、今後増加しないと思われますが、が考えられる場合は、原因を取り除かなければ球状粒子は増加すると考えられますので、運転開始ヶ月以内に再度分析を実施し、この球状粒子の増加の有無を確認されることを推奨します。尚、を示す粘度、水分、全酸価、RBOT、IRの各データが良好であることから、この油は継続使用可能と判断します。濾過の必要性計数汚染度がNAS級と当社推奨の管理限界値内にあるものの、主機停止中に採油を実施しているため、油槽中層部から採油を実施している場合、油循環中の採油に比較して油中粒子が沈降して低濃度になっている部分を採油していると考えられます。したがって、油が循環している状態で採油を実施した場合に比較して、分析データが低くなり、異常な状態を見落としてしまう可能性があります。濾過の必要性を確認するには、圧油チャンバーに圧油を送油しないような状態で油槽内を撹拌状態にし、その状態で採油したデータで再確認されることを併せて推奨します。
報告№109-09136 | 分析№109-001160 | 114-000754 | 潤滑油は物理的性状が良好の範囲にあるものの、汚染度が高いことから、バルブ類の動作障害やフィルタの目詰まり、シリンダやポンプ内部の潤滑部に異物が噛み込むことによる摩耗の発生が懸念されることから、更油または濾過を実施し、油の汚染度を改善することを推奨します。分析結果計数汚染度はNAS級と当社推奨の管理限界値に到達していました。粒度分布比粒度分布比は、摩耗が安定した潤滑状態での粒子数データを分母とし、その後の機器稼動させた際の粒子数データを分子として、摩耗状態の推移を無次元化した粒子数の比であり、潤滑状態を評価するパラメータのつです。今回の分析は、本設備において、初回の分析であるため、定常摩耗状態の粒子数データがないことから、更油後から平衡濃度に到達するまでの時間および、新油からの粒子増加量を基に計算される粒子数増加傾向に基づき算出した平衡濃度を分母に粒度分布比を求めました。その結果は、以下のようになりました。～μmサイズで.、～μmサイズで摩耗状態が良好である場合、サイズの小さい摩耗粒子から粒子数が増加し、潤滑状態が厳しくなるにつれ、大型の摩耗粒子が発生しやすくなります。今回は～μmサイズの粒度分布比が.、～μmサイズの粒度分布比がであり、～μmサイズの粒度分布比は～μmサイズの粒度分布比に比べて低いものの、粒子濃度が高く、注意領域にあることから、更油や濾過などによる対策が有用と思われます。粘度、水分、酸価、IRの各データは良好と判断します。
報告№109-09136 報告№110-00026 | 分析№109-001160 分析№110-000089 | 110-000089 | ・摩耗状態D－SOAPの結果、潤滑油中からは摩耗により発生した鉄および錫が検出されました。これらの金属の中には、異物の噛み込みなどで発生する切削粒子、金属潤滑部が局部的に油膜切れを起して発生するシビア粒子でしたが、これらに加えて外部から混入したと思われる鉄錆、砂等も観察されました。このことから、潤滑部で発生している摩耗形態は、切削摩耗凝着摩耗が混在して発生していることが分かりました。本軸受は、異常摩耗の早期発見パラメータであるフェログラフィーのIs値がの乗と良好の範囲にあり、軸受メタルの主成分である錫が微量であることから、潤滑状態は正常な状態にあると思われます。但し、今後は切削摩耗は異物が混入していない状態に比較して、摩耗進行速度が速く注意が必要です。切削摩耗発生の原因となる混入異物が残留している場合、この異物により切削摩耗が継続して発生する可能性があります。・汚染度計数汚染度、重量汚染度共に良好でした。・粘度、水分、全酸価、IRの各データは良好でした。結論軸受および潤滑油は継続使用可能な状態にあるものの、以下の対策が必要です。今後、切削摩耗等の進行を監視するため、ヶ月後に再度分析を実施し、摩耗の進行状況を確認されることを推奨します。
報告№109-09136 報告№112-00368 | 分析№109-001160 分析№112-001538 | 112-001538_date130129 | ポンプ軸受とグリースは、継続使用可能な状態であるため、分解点検の必要はないと判断します。新グリースとの比較による評価グリースの物理的性状を示すちょう度、滴点、酸価のデータは新グリースデータを基準として評価しています。今回はグリース名が不明であったため判断できませんでしたが、今後評価する場合は、使用している新グリースを同時に分析することをご検討下さい。余寿命評価余寿命は、転がり軸受の場合、当社の経験からIs値が指数関数的に上昇していくことが確認されています。しかし、グリースは、潤滑油に比較して流動性が低いことから潤滑部で発生したすべての摩耗粒子が試料中に入っていないことがあり定量評価は困難であるため、Is値からは余寿命を予測することは出来ませんでした。はフェログラフィーおよびSOAP-Tの結果から総合的に判断した結果、正常な状態にあると考えられます。フェログラフィー【定性分析：摩耗粒子および摩耗形態観察】分析結果から比較的多く観察された粒子は、以下の通りでした。正常な摩耗粒子・潤滑状態が正常なマイルド摩耗により発生。Iカップリング発光分光分析【SOAP-T】検出された金属元素から発生箇所を推定すると、以下の通りでした。鉄、鉛、銅、アンチモン、ニッケル、錫・軸受等リン、亜鉛、カルシウム、ナトリウム、アンチモン・添加剤、増ちょう剤、外部混入異物グリースの物理的性状新グリースとの比較による評価が必要です。ちょう度ちょう度はでした。グリース名が不明なため判定することが出来ませんでした。滴点滴点はでした。グリース名が不明なため判定することが出来ませんでした。酸価はmgKOH/gでした。IRで油劣化の兆候を示すカルボン酸の吸収が確認されていないことから、良好と判断します。水分グリースの水分濃度は一般的に.～％が適正であり、本試料の水分はppmであることから、良好の範囲にあると判断します。IRIRチャートの結果、油劣化の兆候を示すカルボン酸の吸収が確認されていないことから、良好と判断します。
|  | 113-002397 | 北清掃センタースチーム発電機集油槽 採油状況および濾過設備№ 項目 内容 採油箇所・方法 サクションフィルタ入口 機器運転状態 機器運転中 濾過設備 μmサイズのフィルタ 総合評価各分析データは、前回同様に良好の範囲にあり、総合評価の判定は非常に良好のGであることから年毎の傾向管理実施を推奨します。軸受の摩耗状態は、摩耗粒子の分析の結果から前回データに比較して変化がなく良好な潤滑状態が継続していることが確認されたため、非常に良好のGと判定でき、今後特に変化のない運転状況であれば、少なくとも年間は継続使用可能な状態と判断します。は、前回に比較してNAS級からNAS級にランク低下し、非常に良好のGと判定でき、この油は継続使用可能と判断します。油の劣化状態の判定は、前回データ同様に良好な値を示しており、非常に良好のGと判定でき、この油は継続使用可能と判断します。EMBEDExcel.Sheet.試料別評価本軸受は、今後の運転時間や運転状況が、特に変化のない運転であれば、少なくとも年間は継続使用可能な状態にあると判断します。これらのことは、以下の結果から判断しました。計数汚染度が前回のNAS級からNAS級にランク低下したこと。EMBEDExcel.Sheet.SOAP/D-SOAPの結果、軸受メタルの主成分である錫が検出されなかったこと。異常摩耗の早期発見パラメータであるフェログラフィーのIs値が-レベルと良好の範囲にあったこと。機器の軸受の摩耗状態本軸受は、今後の運転時間や運転状況が、特に変化のない運転であれば、少なくとも年間は継続使用可能な状態にあると判断します。SOAPSOAPの結果、軸受メタルの主成分である錫などの金属元素は検出されておらず良好と判断します。D-SOAPD-SOAPの結果、軸受メタルの主成分である錫などの金属元素は検出されておらず良好と判断します。フェログラフィーフェログラフィーの結果、異常摩耗の早期発見パラメータであるIs値が-レベルと良好の範囲にあり、且つ、異常摩耗の兆候を示すシビア粒子等の摩耗粒子がほとんど観察されていないことから、今後の運転時間や運転状況が、特に変化のない運転であれば、軸受は少なくとも年間は継続使用可能な状態にあると判断します。本試料油は継続使用可能な状態にあると判断します。計数汚染度計数汚染度はNAS級と当社推奨の管理限界値のNAS級以下であり良好と判断します。重量汚染度は.mg/mlと当社推奨の管理限界値のmg/ml以下であり良好と判断します。油の劣化状態本試料油は継続使用可能な状態にあると判断します。動粘度動粘度はmm/sと新油値mm/sに比較して、動粘度変化率は+.％と当社推奨の管理限界値の±％以内にあり良好と判断します。水分はppmと当社推奨の管理限界値の以下であり良好と判断します。酸価は.mgKOH/gと新油値.mgKOH/gに比較して高いものの、IRの結果で油劣化の兆候を示すカルボン酸の吸収が確認されていないことから、良好と判断します。IRIRは、IRチャートに示すように新油に比較して変化はなく良好と判断します。IRチャート赤外線吸収スペクトル
報告№108-5071 報告№111-00708 | 分析№108-02721 分析№111-003566 | 111-003566 | 粘度および消泡性能の低下が確認されました。今後は障害予防を目的に以下の対策を推奨します。更油、或いは、部分更油粘度が低下していたことから、今後適正な粘度範囲で使用していない場合、ギヤ歯面やベアリング軌道面で油膜切れが発生し、摩耗が進行することが懸念されるため、更油、或いは、部分更油を推奨します。追加分析消泡性能が低下した場合、ギヤ歯面での油膜形成に影響が出て摩耗が進展することがありますので、フェログラフィーおよびSOAP-Tを追加して摩耗により発生する油中金属濃度や潤滑状態を確認することを推奨します。粘度粘度は.mm/sと新油値mm/sに比較して、粘度変化率は-％で、当社推奨の管理限界値である±％を超えていました。今後、適正な粘度範囲で使用していない場合、ギヤ歯面やベアリング軌道面で油膜切れが発生し、摩耗が進行することが懸念されます。泡立ち試験泡立ち試験の結果は、-と新油値が-であるのに比較して高い値となっていたことから、消泡性能が低下していることが分かりました。今後の使用状況によっては油の酸化劣化が進行したり、ギヤ歯面およびベアリング軌道面で油膜切れが発生したりする場合があるため、消泡剤の添加による消泡性能の改善など何らかの対応が必要になると思われます。分析結果粘度および消泡性能が低下していることが確認されました。粘度粘度は.mm/sと新油値mm/sに比較して、粘度変化率は-％で、当社推奨の管理限界値である±％を超えていました。泡立ち試験泡立ち試験は-と新油に比較して高い値でした。水分は.ppmと当社推奨の管理限界値の以下であり、良好と判断します。全酸価全酸価はmgKOH/gと新油値mgKOH/g以下にあり、良好と判断します。
報告№109-09249 報告№112-00274 | 分析№109-001747 分析№112-001107 | 112-001107 | 潤滑油および軸受は継続使用可能な状態にあると判断します。但し、今後も摩耗の進行を傾向監視するため、以下の対策を推奨します。油槽内の清掃および更油潤滑油が汚染されていることから、油槽内は汚染されていると思われます。更油をする際には、油槽内を清掃し、更油する新油もNAS級程度の清浄な潤滑油を更油することを推奨します。軸受メタルの情報提供本設備がすべり軸受である場合、今後軸受メタルの摩耗が進行すると、摩耗程度を評価する必要がありますので、次回分析時には、メタルサイズ、回転数、直近のメタル交換からの運転時間をお知らせください。はフェログラフィーおよびSOAP／D-SOAPの結果から総合的に判断した結果、やや厳しい状態にあると考えられます。フェログラフィー【定量分析：Is値】Is値は異常摩耗の早期発見パラメータのつで、摩耗粒子を定量化するために用います。今回のIs値はの乗とやや高い値でした。フェログラフィー【定性分析：摩耗粒子および摩耗形態観察】分析結果から比較的多く観察された粒子は、以下の通りでした。正常な摩耗粒子・潤滑状態が正常なマイルド摩耗により発生。切削粒子・異物や金属表面の微小突起による切削摩耗により発生。観察された摩耗粒子の中でも切削粒子は、注意が必要です。切削摩耗は、他の摩耗形態に比較して摩耗進行速度が速く注意が必要で、定期的なトライボ診断による状態監視が必要と考えます。切削摩耗の原因となる混入異物が残留している場合、この異物により切削摩耗が継続して発生する可能性があります。Iカップリング発光分光分析【SOAP／D-SOAP】検出された金属元素から発生箇所を推定すると、以下の通りでした。鉄、鉛、銅、アンチモン、錫、亜鉛・軸受等カルシウム、バリウム、ナトリウム・外部混入異物亜鉛を使用した箇所の溶出・摩耗亜鉛が金属濃度でppm、金属濃度で検出されました。亜鉛を使用した箇所の溶出・摩耗が発生していると思われます。亜鉛メッキ等であった場合、耐食性が低下して腐食に進展することが懸念されます。水分は良好でした。汚染粒子数・汚染度物重量汚染粒子数はNAS級とやや高く、汚染度物重量はmg/mlと当社推奨の管理限界値を超えていました。金属濃度で軸受メタルの主成分である錫、亜鉛、銅が比較的高い値であり、フィルタ表面の異物観察でグレーの粘ちょう物、金属片、鉄錆、砂等が観察されたことから、汚染度が高い要因は、摩耗とスラッジ、そして外部混入異物の影響と思われます。．粘度、酸価、酸化安定度、有機物・有機化合物の各データは良好でした。分析結果特性低下特性低下に係るパラメータの分析結果は良好と判断します。粘度粘度はmm/sと新油値mm/sに対する粘度変化率は-％で、当社推奨の管理限界値である±％以内にあり、良好と判断します。酸価添加油の酸価は、油メーカによって初期値が違うため統一した管理基準を設定するのが困難であることから、当社では管理限界値を設定しておらず、新油分析値との比較及び他の分析項目の結果より酸価の状態判断を行います。その結果、酸価は.mgKOH/gと新油値.mgKOH/g以下にあることから、良好と判断します。酸化安定度酸化安定度はminであり、当社推奨の管理限界値のmin以上であることから良好と判断します。有機物・有機化合物有機物・有機化合物は、IRチャートによる新油分析値との比較の結果、cm-付近に劣化の兆候を示すカルボン酸の吸収が確認されていないことから、良好と判断します。色相はLでした。汚染に係るパラメータの分析結果は、汚染粒子数はやや高く、汚染度物重量は当社推奨の管理限界値を超えていました。水分はppmであり、当社推奨の管理限界値の以下であることから良好と判断します。汚染粒子数はNAS級であり、当社推奨の管理限界値のNAS級以下であるものの、やや高い値でした。汚染度物重量はmg/mlであり、当社推奨の管理限界値のmg/mlを超えていました。摩耗フェログラフィーによる摩耗粒子の観察の結果、潤滑状態が正常な場合に発生する摩耗粒子、異物の噛み込みや金属表面の微小突起により発生する切削粒子が比較的多く観察されました。異常摩耗の早期発見パラメータであるフェログラフィーのIs値がの乗とやや高く、摩耗粒子の形態観察の結果、潤滑状態が正常な場合に発生する摩耗粒子、異物の噛み込みや金属表面の微小突起により発生する切削粒子が比較的多く観察されました。金属濃度SOAP法により金属濃度を測定した結果、潤滑箇所で発生する金属接触よって検出される鉛がppm、錫がppm、亜鉛がppm、バリウムがppm検出されました。金属濃度酸溶解法により金属濃度を測定した結果、潤滑箇所で発生する金属接触によって検出される鉄が、鉛が、銅が.ppm、アンチモンが、錫が.ppm、亜鉛が、外部から混入したと思われるカルシウムが、バリウムが、ナトリウムが検出されました。
報告№109-09136 報告№113-00301 | 分析№109-001160 分析№113-001236 | 113-001236 | 軸受は継続使用可能な状態にあると判断します。但し、今後の摩耗進行の有無を確認するためにも傾向監視を継続することが有効です。定期的な分析今後懸念されるフレッティング摩耗の進行を監視するため、定期的に分析を実施することを推奨します。は、フェログラフィーおよびSOAP/D-SOAPの結果から総合的に判断した結果、継続使用は可能ですが、今後の機器の機能を確認するためにも傾向管理が有用と考えます。フェログラフィー【定量分析：Is値】Is値は異常摩耗の早期発見パラメータのつで、摩耗粒子を定量化するために用います。Is値は-と、低い値でした。フェログラフィー【定性分析：摩耗粒子および摩耗形態観察】分析結果から観察された代表的な粒子は、以下の通りでした。赤錆・フレッティングにより発生。フレッティングは、・軸と転がり軸受の内輪内面・軸受箱と転がり軸受の外輪外面・転がり軸受の軌道輪と転動体の箇所で発生する可能性があります。フレッティング粒子は酸化して硬いため、軸受軌道面に噛み込んだ場合はその傷が疲労剥離の起点となり、疲労摩耗へと進展することが想定されます。Iカップリング発光分光分析【SOAP/D-SOAP】検出された金属元素から発生箇所を推定すると、以下の通りでした。鉄、錫・軸受等リン・添加剤カルシウム、ケイ素、ナトリウム・外部混入異物計数汚染度はNAS級と良好でした。
報告№108-0105 報告№108-0105 | 分析№108-00581 分析№108-00581 | 108-00581 | 号機脱硫ファンモータ側で異音が発生した。軸受の健全性を確認する。分析の結果、全てのデータが良好であることから、潤滑状態は正常と判断します。は良好と判断します。計数汚染度は良好と判断します。計数汚染度はNAS級と当社推奨の管理限界値のNAS級以内にあり、良好と判断します。重量汚染度は良好と判断します。重量汚染度は.mg/mlと当社推奨の管理限界値のmg/ml以内にあり、良好と判断します。機器の潤滑状態D－SOAPの結果、軸受の摩耗を示す錫が微量検出されました。SOAPの結果は良好です。SOAPの結果、軸受の摩耗を示す錫が検出されていないことから、良好と判断します。D－SOAPの結果、軸受の摩耗を示す錫が検出されました。D－SOAPの結果、軸受の摩耗を示す錫が検出されました。フェログラフィーの結果は良好です。フェログラフィーの結果、異常摩耗の早期発見パラメータであるIs値がのマイナス乗と良好の範囲にあることから、潤滑状態は正常と判断します。
報告№108-0204 報告№108-0294 | 分析№108-01503 分析№108-02074 | 108-02074 | トライボ診断を実施し、、汚染度、潤滑状態を確認する。分析の結果、フェログラフィーの摩耗粒子の形態観察で正常な潤滑状態で発生する小径摩耗粒子が支配的ですが、その中に異物の噛み込みなどで発生する切削粒子が観察されたことから、摩耗形態はマイルド摩耗に若干の切削摩耗が発生していることが判りました。切削摩耗は、異物が混入していない状態に比較して摩耗進行速度が速く注意が必要です。今後更に摩耗が進行し、ギヤ歯面のバックラッシが増大して、摩耗進行速度が速まる場合があるため、定期的に分析を実施し、摩耗の進行状況を確認されることを推奨します。一方、SOAPの結果、ケイ素がppm検出されました。この原因として、油の消泡剤として使用されるシリコン系の添加剤が検出される外部から混入したと思われる砂が多く観察され、これが検出されるシリコングリースをシール部に塗布している場合、このシリコングリースが潤滑油に混入し検出されるなどが挙げられますが、今回の原因は、フィルタ表面の異物観察で砂が観察されたことから、の可能性が考えられました。およびについては、分析結果では確認することが出来ませんので、原因を絞込むため、消泡剤の投与をしていないか、また、シリコングリースを使用している箇所があるかについてご確認下さい。尚、を示す粘度、全酸価、IRは当社に新油データがないため、判定することは出来ませんでした。現在使用している貴社保有の新油分析結果を基準に管理する方法が望ましく、新油をご提供下さい。又、トライボ診断では、バックラッシの増加量を分析結果から計算できますので、構造が確認できる図面、ギヤの形式、歯形、モジュール、歯数、回転数、歯幅をお知らせ下さい。計算結果をご報告いたします。
報告№108-0227 報告№110-00629 | 分析№108-01664 分析№110-002780 | 110-002780 | 前回に比較してSOAP／D－SOAPの結果で、鉄濃度に変化はなく、異常摩耗の早期発見パラメータであるフェログラフィーのIs値がのマイナス乗と良好でした。前回に比較して計数汚染度はNAS級からNAS級にランク減少し、良好でした。前回同様に粘度、水分、全酸価、IR、RBOTの各データは良好でした。潤滑油および対象設備は継続使用可能な状態にあると判断します。
報告№109-09136 報告№113-00211 | 分析№109-001160 分析№113-000809 | 113-000809_date130912 | 潤滑油の劣化はないものの、油中の汚染度が高い値でした。採油条件の影響で値が高くなっていると考えられますが、異物の影響で将来的に摩耗が進行する懸念がありますので、に示す対策を推奨します。軸受は継続使用可能な状態にあると判断します。シリコン系のグリースや添加剤の確認シリコン系の添加剤やグリースを使用している箇所があるかについてご確認下さい。詳細はを参照下さい。最適な採油方法本試料油は、機器停止中に軸受箱排油口から採油されているため、分析データが高濃度に出ていると推定されます。正確なデータによる診断を行うためにも、今後の採油は、極力運転中もしくは停止直後の油槽中層部から実施されることを推奨します。はフェログラフィーおよびSOAP／D-SOAPの結果から総合的に判断した結果、継続使用は可能ですが、今後の機器の機能を確認するためにも傾向管理が有用と考えます。フェログラフィー【定量分析：Is値】Is値は異常摩耗の早期発見パラメータのつで、摩耗程度を定量化するために用います。今回のIs値はの乗と、高い値でした。フェログラフィー【定性分析：摩耗粒子および摩耗形態観察】分析結果から観察された代表的な粒子は、以下の通りでした。切削粒子・異物や金属表面の微小突起による切削摩耗により発生。シビア粒子・潤滑状態がやや厳しい凝着摩耗により発生。金属潤滑部が局部的に油膜切れを起していると考えられます。疲労摩耗粒子・繰返し応力を受けて発生。観察された摩耗粒子の中でも切削粒子、シビア粒子は、将来的な摩耗の進行に繋がる可能性を示唆しているため、傾向監視が必要と思われます。摩耗形態の中でも切削摩耗は摩耗進行速度が速く、転がり軸受でこの摩耗形態が発生した場合には寿命が分の程度に低下することも知られており、切削摩耗により生じた軌道面の損傷が起点となって転がり軸受の寿命となるフレーキングに進展することから傾向監視による経過監視が必要です。切削摩耗の発生原因となる混入異物が残留している場合、この異物により切削摩耗が継続して発生する可能性があります。シビア粒子は凝着摩耗に分類されます。この摩耗粒子は、軸受軌道面で凝着、破断を繰り返し、この過程で生じる移着粒子が成長して摩耗粒子となります。そのため、軸受軌道面では局部的に油膜切れが発生していることを示しています。この状態が継続した場合、摩耗粒子のサイズは徐々に大型化していき、設備の損傷に至る場合がありますので、傾向監視が必要です。Iカップリング発光分光分析【SOAP／D-SOAP】検出された金属元素から発生箇所を推定すると、以下の通りでした。鉄、鉛、銅、錫、亜鉛・軸受等カルシウム、バリウム、アルミニウム、ケイ素、ナトリウム・外部混入異物ケイ素の検出ケイ素がppm検出されました。一般に、潤滑油中からケイ素が検出された場合の原因として、油の消泡剤として使用されるシリコン系の添加剤が検出されるフェログラフィーおよびフィルタ表面の異物観察で砂が多く観察され、これが検出されるシリコングリースをシール部に塗布している場合、このシリコングリースが潤滑油に混入して検出されるなどが挙げられますが、今回検出が比較的高濃度であることからの可能性が考えられます。については、分析結果では確認することが出来ませんので、これに関する情報があれば提供をお願いします。銅の摩耗SOAP/D-SOAPで銅が比較的高い値でした。銅を使用した箇所は、オイルリングの摩耗が考えられます。オイルリングが摩耗していた場合、潤滑油の適正なかきあげに影響が生じ、軸受軌道面の油膜切れ発生原因となることから注意が必要です。計数汚染度はNAS級以上と当社推奨の管理限界値を超えていました。フィルタ表面の異物観察で金属片、鉄錆、砂等が観察されたことから、汚染度が高い要因は、摩耗と外部混入異物の影響と思われます。粘度、水分、全酸価、IR、RBOTの各データは、良好でした。尚、別紙RBOTの減少傾向から油の余寿命を求めた結果、本試料油は直近の更油から起算して年月まで使用可能であることが分かります。
報告№109-09136 報告№111-00464 | 分析№109-001160 分析№111-002157 | 111-002157 | 濾過後の試料油を分析した結果、全てのデータが良好です。但し、前回分析No-濾過前の考察で述べたとおり、濾過だけでは、摩耗の原因は取り除くことは出来ないため、可能であれば、メタル摺動面の目視による点検を実施されることを推奨します。確認が難しい場合は、今回と同様の採油条件で、ヶ月に度の分析を後回実施し、摩耗の進行状況を確認することを推奨します。
報告№103-6016 | 分析№103-00487 | 103-00487 | 精点Aを実施した結果、摩耗粒子形態観察で、異常な摩耗サイズであるμmの大型のシビア粒子が見られました。このように大型のシビア摩耗粒子が観察される状態では、局部的に潤滑油膜が形成されない箇所があり、金属接触を伴う混合潤滑状態になっています。観察された摩耗粒子が視野に個と少ないものの、混合潤滑状態の進行具合によっては、更に摩耗が進展することが懸念されます。そのため、夏期ピーク前に精点Bを実施し、汚染状況及び摩耗の進行状況を確認することが必要と判断します。これらのことは、異常摩耗の早期発見パラメータであるフェログラフィーのIs値が、.と良好の範囲にあるものの、摩耗粒子の形態観察の結果で、μmサイズの大型のシビア粒子が見られたことから判断しました。尚、RBOTが前回に比較し、min上昇したのは、新油の補充、又は、更油の影響によると思われます。今後は、今回のRBOT値によりデータ管理を行います。
報告№109-0001 報告№109-0001 | 分析№109-00002 分析№109-00002 | 109-00002 | トライボ診断を実施し、、汚染度、潤滑状態を確認する。分析の結果、計数汚染度は当社推奨の管理限界値に到達し、重量汚染度は当社推奨の管理限界値を超えていることが分かりました。汚染度が管理限界値を超えたのは、摩耗粒子診断で銅合金がやや多く観察され、SOAPによる油中金属濃度の結果、銅、亜鉛が比較的多く検出されたことから、銅を使用した箇所、例えばオイルリング等の摩耗によるものと考えられました。今後、オイルリングの摩耗であった場合、摩耗が進行するにつれて、潤滑油を適正にかきあげることが出来なくなるなどの原因で、軸受摺動面で油膜切れを発生させることが懸念されるため、日常点検の際にオイルリングの回転状況を確認するとともに、更油ヶ月後とヶ月後の回分析を実施し、摩耗の進行速度を確認することを推奨します。尚、前回からスラッジの発生により重量汚染度が高くなっておりますので、今後、更油を実施する際には油槽内の清掃と油濾過機による新油の補充を実施されることを推奨します。また、スラッジの発生が、今後増大するようであれば、油種の変更も検討することを併せて推奨します。は良好と判断します。粘度は良好と判断します。粘度はmm/sと新油値mm/sに比較して、粘度変化率は-.％で、当社推奨の管理限界値である±％以内にあり、良好と判断します。水分は良好と判断します。水分はppmと当社推奨の管理限界値の以内にあり、良好と判断します。全酸価は良好と判断します。全酸価は.mgKOH/gと新油値.mgKOH/gに比較して高い値を示しているものの、IRの結果、油劣化の兆候を示すカルボン酸の吸収が確認されていないことから、良好と判断します。IRの結果、良好と判断します。IRの結果、油劣化の兆候を示すカルボン酸の吸収が確認されていないことから、良好と判断します。計数汚染度は当社推奨の管理限界値に到達し、重量汚染度は当社推奨の管理限界値を超えています。計数汚染度は当社推奨の管理限界値に到達しています。計数汚染度はNAS級と当社推奨の管理限界値のNAS級に到達しています。重量汚染度は当社推奨の管理限界値を超えています。重量汚染度はmg/mlと当社推奨の管理限界値のmg/mlを超えています。機器の潤滑状態SOAPによる油中金属濃度の結果、銅、亜鉛が比較的多く検出されています。摩耗粒子診断の結果、銅合金がやや多く観察されています。SOAPによる油中金属濃度の結果、良好です。SOAPによる油中金属濃度の結果、金属元素は検出されていません。SOAPによる油中金属濃度の結果、銅、亜鉛が比較的多く検出されています。SOAPによる油中金属濃度の結果、鉛、銅、錫、亜鉛、外部から混入したと思われるカルシウム、ナトリウムが検出されています。摩耗粒子診断の結果、銅合金がやや多く観察されています。摩耗粒子診断の結果、異常摩耗の早期発見パラメータであるIs値がのマイナス乗と良好の範囲にあるものの、銅合金がやや多く観察されています。
報告№103-6134 | 分析№103-02457 | 103-02457 | 回目の初期試験を実施した結果、摩耗は安定していると判断します。但し、摩耗粒子形態観察で、外部から混入した鉄錆・砂が多く観察されました。今後、これらの異物が軸受摺動面に噛み込み摩耗が進行する場合があるため、念のため、ヶ月後に精点Bを実施し、汚染状況及び摩耗の進行状況を確認されることを推奨します。これらのことは、前回に比較して、計数汚染度は等級に変化はなく、SOAP／D-SOAPの鉄及び錫濃度に大きな変化がなく、異常摩耗の早期発見パラメータであるフェログラフィーのIs値が、からと変化がないこと但し、摩耗粒子形態観察で、外部から混入した鉄錆・砂が多く観察されたこと以上のことから判断しました。尚、RBOTが前回に比較してmin上昇していますが、この原因は、新油の補充により今回データが大きな値になる。更油時に、それまで使用していた油が若干残り、その残油と補充した新油が完全に混合できていない場合、前回データが低い値を示し、見かけ上今回データが上昇していることになる。などが考えられます。前回と今回の間に新油の補充を実施していないこと、および、前回の採油がオーバーホールから運転時間が時間程度しか経過していないことから、今回RBOTが上昇した原因は、の残油の影響で前回データが低い値になっていた可能性が考えられました。今後は、今回データを基に傾向管理されることを推奨します。
報告№109-09136 報告№110-00618 | 分析№109-001160 分析№110-002698 | 110-002698_date110222 | フェログラフィー異常摩耗の早期発見パラメータとして摩耗粒子を定量化して評価するフェログラフィーのIs値は、潤滑状態が厳しいの乗でした。摩耗粒子の形態で比較的多く観察された粒子は、潤滑状態が正常な場合に発生する摩耗粒子、異物の噛み込みなどで発生する切削粒子、金属潤滑部が局部的に油膜切れを起して発生するシビア粒子、局部的に高圧・高温となる場合に発生するフリクションポリマ、外部から混入したと思われる鉄錆等でした。このような摩耗粒子が観察された場合には、潤滑部では正常なマイルド摩耗、異物等による切削摩耗、やや厳しい摩耗形態の凝着摩耗が発生し、そして局部的ではあるものの高圧・高温の箇所が発生していることも分かります。特に、切削摩耗は摩耗形態の中でも摩耗進行速度が速く、転がり軸受でこの摩耗形態が発生した場合には寿命が分の程度に低下することも知られています。切削摩耗により生じた軌道面の損傷が起点となって転がり軸受の寿命となるフレーキングに進展することが懸念されます。フリクションポリマは、潤滑油が軌道面に押し込められ高圧状態になると同時に、圧縮熱により高温状態になった結果、基油自身が重合反応を起こし生成することが知られています。そのため、高圧高温状態の解消がなされなければ、潤滑油の劣化が進行し、粘度上昇に因る潤滑異常に進展する場合があります。計数汚染度は当社推奨の管理限界値に到達していました。フェログラフィーの結果から、汚染度が高い要因は、摩耗と外部混入異物の影響と思われます。粘度、全酸価の各データは良好でした。軸受および潤滑油は継続使用可能な状態にあるものの、切削摩耗等の発生が確認されているため、以下の対策を推奨します。定期的な分析摩耗の進行を監視するため、定期的に分析を実施し、摩耗の進行状況を確認することを推奨します。最適な採油方法本試料油は、機器停止中にドレンプラグから採油されています。機器が停止している状態では、別紙油粒子の沈降の影響に示すように油槽内で撹拌がなくなり固形物が沈降するため、油中汚染度は高くなると推定されます。今後の採油は、極力運転中もしくは停止直後の油槽中層部から実施されることを推奨します。
報告№102-0006 | 分析№102-00060 | 102-00060_営業資料 | 現在のところ、クロム鋼の摩耗粒子のサイズは、μm以下と小さく、ギヤ及びベアリングは使用可能な状況にあると判断します。但し、いずれかのベアリングの外輪にクリープが発生している可能性があり、外輪と転動体間ですべり摩擦が発生し、ベアリングが早く寿命に到達することが懸念されますので、定期的に分析を実施し、摩耗の進行状況を確認されることを推奨します。考察分析の結果、SOAP／D－SOAP、フェログラフィーを除く項目は良好でした。摩耗の過酷度を示すフェログラフィーのIs値がの乗とやや高い値でした。SOAP／D－SOAPの結果、鉄がやや多く検出され、摩耗粒子の形態観察の結果、クロム鋼と鋳鉄の摩耗粒子が支配的であるこが分かりました。摩耗粒子の形態観察の結果ら、発生している摩耗は主にギヤ歯面からと思われます。クロム鋼が全てベアリングから発生しているとした場合、この摩耗状況ではベアリングの軌道面、転動面には、微小なフレーキングが発生していると思われますが、摩耗粒子の形態がギヤ歯面が摩耗して発生している特徴的な形態をしており、ギヤの歯面からの発生が主なものと考えられます。一方、今回、本機の材質等が不明であるため、鋳鉄が使用されている箇所を知ることはできませんが、鋳鉄を使用している箇所は、本体のハウジングやベアリングハウジングが考えられます。フェログラフィーで確認された鋳鉄の摩耗粒子が、ベアリングハウジングが摩耗して発生したと仮定すると、ベアリングの外輪にクリープが発生していると考えられます。クリープが発生している場合、その影響で、ベアリング外輪と転動体の間でころがり摩擦ではなくすべり摩擦が発生することが想像でき、結果としてベアリング表面に傷がつき、その傷が起点となって、フレーキングに進展することが想像されます。現在のところ、クロム鋼の摩耗粒子のサイズは、比較的小さく、マイルド摩耗と呼ばれる穏やかな摩耗状態にあると思われ、ギヤ及びベアリングは継続使用が可能な状況にあると判断します。
報告№109-09501 報告№109-09501 | 分析№109-003111 分析№109-003111 | 109-003111 | ・グリースの物理的性状有機物・有機化合物を分析する赤外線吸収スペクトル分析の結果、検出されたピークには新グリースと異なるピークが検出されました。・摩耗状態粒子の観察結果から、μm以下の鉄系摩耗粒子が比較的多く観察され、転がり軸受寿命の指標としている摩耗粒子が観察されなかったことから、フレーキングは発生していないと判断できます。結論軸受は継続使用可能な状態にあるものの、グリースは以下の対策が必要です。グリース名が違うか、或いは、異種グリースが混入した可能性が考えられますので、グリース名、異種グリース混入の可能性を確認する必要があります。≪状態監視とパラメータ≫分析の目的および各分析のパラメータは以下の通りです。特性低下目的：グリースの分析結果から、グリースの物理的性状や劣化傾向などを確認する。全酸価JISK赤外線吸収スペクトルJISKちょう度JISK滴点JISK摩耗目的：グリース中の摩耗粒子を分析する事により、回転・摺動部の潤滑状態、摩耗劣化の程度、余寿命などを解析する。摩耗診断電子顕微鏡観察JISKX線マイクロアナリシス油中金属濃度）JISK≪分析結果≫特性低下全酸価：良好全酸価.mgKOH/gは新油値の.mgKOH/g以内にあることから問題は無いと判断します。赤外線吸収スペクトル：良好ちょう度：良好ちょう度値と当社推奨の管理限界値であるから以内に留まっています。滴点：良好滴点はと新油値のに比較し高いものの問題は無いと判断します。摩耗摩耗診断：良好摩耗診断の結果、μm以下の鉄系摩耗粒子が比較的多く観察されました。電子顕微鏡観察・X線マイクロアナリシス：今回は実施していません。油中金属濃度：良好油中金属濃度の結果、鉄が検出されませんでした。油中金属濃度：良好油中金属濃度の結果、鉄は検出されました。
報告№107-6009 報告№107-0175 | 分析№107-00301 分析№107-00963・1024・1025 | 107-00963_1024_1025 | 【TS－投与前・浄油前】TS－投与前・浄油前の試料油を分析した結果、計数汚染度はNAS級、重量汚染度は.mg/mlでした。【TS－投与後・浄油中】TS－投与後・浄油中の試料油を分析した結果、前回に比較して、計数汚染度はNAS級からNAS級以上にランク増加し、重量汚染度が.mg/mlから.mg/mlに増加していました。各データが増加した要因は、油が循環して油槽内壁・配管内壁に付着していたスラッジ等の汚染粒子がTS－投与の効果で油中に分散されたためと考えられました。【TS－投与後・浄油後】TS－投与後・浄油後の分析を実施した結果、前回に比較して計数汚染度がNAS級以上からNAS級にランク減少し、重量汚染度が.mg/mlから.mg/mlに減少し、共に当社推奨の管理限界値内にあり、良好と判断します。又、その他の分析データが全て良好の範囲にあることから、この油は継続使用可能と判断します。尚、全酸価が.mgKOH/gとやや高い値を示していますが、これはTS－を投与した影響であり、異常ではありません。
報告№103-4555 | 分析№103-02517 | 103-02517 | 本試料油は、油を交換後、時間を増すごとに油温度が上昇傾向にあるため、その原因を調査することを目的としました。分析の結果、軸受メタルの摩耗が確認されました。油温度が上昇した原因として、軸受摺動面で発生した摩擦熱によることが考えられます。但し、今回の分析結果から想定された潤滑状態では、摩擦熱だけで油温が以上上昇するとは考えにくいため、冷却効率の低下等の別の要因も影響している可能性がありますので、再度ご確認下さい。尚、軸受の摩耗は、今後更に進行する場合がありますので、可能であれば濾過を実施すると共に、ヶ月以内に再度分析を実施し、汚染状況及び摩耗の進行状況を確認されることを推奨します。これらのことは、計数汚染度がNAS級と当社推奨の管理限界値に到達していること光学顕微鏡写真に示すように、金属片が多く見られ、中にはμmサイズの大型の金属片が見られたこと異常摩耗の早期発見パラメータであるフェログラフィーのIs値が、と良好の範囲にあるものの、摩耗粒子形態観察で、外部から混入した異物が観察されたこと又、D－SOAPで、鉄が、メタルの主成分である錫が、油の添加剤成分であるバリウムが検出されたこと以上のことから判断しました。
報告№109-09061 報告№109-09061 | 分析№109-000634 分析№109-000634 | 109-000634 | 、汚染度、軸受の潤滑状態を確認する。本試料油は、採油量が少なかったため計数汚染度は参考値としてお考え下さい。汚染度および軸受の潤滑状態分析の結果、計数汚染度、重量汚染度共に当社推奨の管理限界値超えていることが分かりました。異常摩耗の早期発見パラメータであるフェログラフィーのIs値がの乗とやや高く、潤滑状態がやや厳しい状態にあることが分かりました。摩耗粒子の形態観察で観察された粒子は、ラビング粒子、銅合金が観察されたことから、潤滑状態がやや厳しいのは凝着摩耗であるためと推定されました。ミリポアフィルタの表面観察で、銅合金が多く観察されていることと、SOAPで鉛、銅、ケイ素、D－SOAPで鉄、鉛、銅が検出されたことから、汚染度が高い要因は、摩耗粒子と外部混入異物の影響によるものと考えられます。鉛および銅を使用した箇所の溶出・摩耗が確認されています。鉛は、鉛パッキンなどに使用されている場合があります。銅は、転がり軸受の保持器などが考えられますが、本軸受の保持器は銅合金ではないことから、他の部位が考えられます。鉛および銅を使用した箇所がないかを確認されることを推奨します。今後さらに銅を使用した箇所の摩耗が進行し、転がり軸受の摩耗に進展することが懸念されるため、再度分析を実施し、摩耗の進行状況を確認することを推奨します。再分析の時期を理論的に求めたところ、最短で約.時間となります。この時間は、油中汚染物が均一になるために必要とする時間であり、この時間を経過すれば、油が入れ替わっていても再分析の結果から状態の傾向を確認することが可能となります。そのため、試運転などで数時間の運転が可能であれば、より的確に状況が確認できますので再分析を推奨します。ケイ素の検出ケイ素がppm検出されています。一般に、潤滑油中からケイ素が検出された場合の原因として、油の消泡剤として使用されるシリコン系の添加剤が検出されるフェログラフィーおよびフィルタ表面の異物観察で砂が多く観察され、これが検出されるシリコングリースをシール部に塗布している場合、このシリコングリースが潤滑油に混入して検出されるなどが挙げられますが、今回の原因は、フィルタで砂が観察されたことから、～の可能性が考えられます。およびについては、分析結果では確認することが出来ませんので、原因を絞込むため、消泡剤の投与をしていないか、また、シリコングリースを使用している箇所があるかについてご確認下さい。を示す粘度、水分、全酸価、IR、RBOTの各データは良好の範囲にあることから、この油は継続使用可能と判断します。
報告№108-0411 報告№110-00468 | 分析№108-02744 分析№110-002107 | 110-002107 | 金属元素と濃度の分析は、試料油を以上の高温で発光させ、その光を分光器で分光し、分光によって得られた光の強度と金属固有の波長とから元素を特定するIカップリング発光分光分析法を用います。また摩耗状態は、SOAP法により求めた金属成分と濃度にフェログラフィー法による摩耗粒子分析とを加味して総合的に評価しますが、摩擦面の摩耗機構と摩耗状態の判断は摩耗粒子の形態と、異常摩耗の早期発見パラメータであるIs値により判断します。Iカップリング発光分光分析供試のタービン油を分析した結果、SOAP／D－SOAPで鉄、錫、亜鉛、カルシウム、ケイ素が検出されました。これらの検出された金属元素から発生箇所を推定すると鉄、錫・軸受等亜鉛、カルシウム、ケイ素・外部混入異物であると思われます。このうち、機械部品が摩耗したと思われる元素はのグループです。フェログラフィー摩耗粒子分析結果から観察された粒子は、潤滑状態が正常な場合に発生する摩耗粒子異物の切削作用で発生する切削粒子局部的に高圧・高温となる場合に発生するフリクションポリマでした。潤滑状態と摩耗形態異常摩耗の早期発見パラメータとして摩耗粒子を定量化して評価するフェログラフィーのIs値は、潤滑状態が正常なの乗となっていました。潤滑部では、正常なマイルド摩耗、異物による切削摩耗が発生し、そして局部的に高圧・高温状態になっている箇所があることも確認されました。摩耗形態の中でも切削摩耗は、摩耗進行速度が速い形態であることから管理には注意が必要です。転がり軸受で切削摩耗が発生している場合、軸受の寿命は分の程度に低下することが知られています。また、切削摩耗の発生原因となる混入異物が残留している場合、この異物により切削摩耗が継続して発生する可能性があります。フリクションポリマは、潤滑油が軸受軌道面に押し込められ高圧状態になると同時に、圧縮熱により高温状態になった結果、基油自身重合反応を起こし生成することが知られています。そのため、高圧高温状態の解消がなされなければ、潤滑油の劣化が進行し、粘度上昇に因る潤滑異常に進展する場合があります。計数汚染度、重量汚染度は共に良好でした。粘度、全酸価、IR、RBOTの各データは良好でした。尚、別紙RBOTの減少傾向から油の余寿命を求めた結果、この減少傾向のまま継続使用した場合は、年月には限界値に到達すると推定されました。本試料は、汚染や摩耗に関するデータが異常として出やすい軸受箱排油口から採油されたにも関わらず、分析の結果は全ての分析項目の値が当社推奨の管理基準を満たしており、新油分析値との比較結果も問題となる値はなかったことから、油は継続使用可能な状態であり、また運転中における潤滑状態も正常であったものと判断します。
報告№109-09136 | 分析№109-001160 | 113-001968 | 減速機減速機は継続使用可能な状態にあると判断します。但し、将来的な摩耗進行の有無を確認するためにも傾向監視を継続することが有効です。潤滑油潤滑油は粘度の上昇が確認されました。また、油名が不明であることから、性能評価をすることが出来ませんでしたので、に示す内容をご確認ください。定期的な分析摩耗推移の傾向を把握し、摩耗進行の将来予測を行うために、定期的に分析を実施することを推奨します。粘度グレードの再確認、更油ご提供いただいた情報では粘度グレードがVGであるにもかかわらず、試料油の粘度は.mm/sと粘度グレードが異なっていました。粘度グレードの再確認および粘度が適正でない場合は、更油を推奨します。新油の分析粘度、酸価は、油の性能を評価するパラメータの一種です。油の性能低下は、新油との比較が必要なことから、未使用油の提供および分析による比較評価を推奨します。はフェログラフィーおよびSOAP-Tの結果から総合的に判断した結果、継続使用は可能ですが、機器の機能を保持するためにも傾向管理が有用と考えます。フェログラフィー【定量分析：Is値】Is値は異常摩耗の早期発見パラメータのつで、摩耗を定量化するために用います。Is値はの乗と低い値でした。フェログラフィー【定性分析：摩耗粒子の形態観察】比較的多く観察された粒子は、以下の通りです。正常な摩耗粒子・潤滑状態が正常なマイルド摩耗により発生。切削粒子・異物や金属表面の微小突起による切削摩耗により発生。シビア粒子・潤滑状態がやや厳しい凝着摩耗により発生。金属潤滑部が局部的に油膜切れを起していると考えられます。観察された摩耗粒子の中でも切削粒子、シビア粒子は、将来的に異常摩耗へ進展する可能性を示唆しており、中でもシビア粒子は、約μmサイズのシビア粒子が観察されていることから、傾向監視が必要と思われます。詳細は、別紙傾向監視が必要な摩耗粒子をご覧ください。Iカップリング発光分光分析【SOAP-T】摩耗発生箇所は、以下のように推定します。鉄、鉛、銅、アンチモン、錫・ギヤ、軸受等リン、亜鉛、モリブデン、バリウム・添加剤カルシウム、アルミニウム、ケイ素、ナトリウム、マグネシウム・外部混入異物銅を使用した箇所の溶出・摩耗SOAP-Tの結果、銅がppm検出されたことから、銅を使用した箇所の溶出・摩耗が発生していると思われます。銅は、転がり軸受の保持器で使用されている場合があり、保持器の摩耗が進行することで転動体とのギャップが大きくなると共に振動が増大し、摩耗の進行につながることが懸念されます。さらに、銅以外にも鉛、錫、アンチモンが検出されたことから、材質は鉛青銅であると推定します。この材質は、すべり軸受の材料として資料されていることがあります。減速機の構造にもよりますが、遊星歯車減速機の場合、すべり軸受から摩耗している可能性が考えられます。粘度粘度は.mm/sでした。尚、本試料油の粘度グレードがVGであることを基に評価すると、粘度変化率は+.％で、当社推奨の管理限界値である±％を超えていました。適正な粘度範囲で使用していない場合、粘性抵抗が増大することにより、油温が上昇して、油劣化の進行に繋がることが懸念されます。新油との比較による評価が必要です。水分はppmと当社推奨の管理限界値以下であり、良好でした。酸価は.mgKOH/gでした。新油との比較による評価が必要です。
報告№106-0266 報告№106-0266 | 分析№106-01440 分析№106-01440 | 106-01440 | 目的トライボ診断を実施し、水車発電機細密点検に伴う劣化診断を行い、健全性を確認する。考察分析の結果、軸受は継続使用可能な状態にあると思われるものの、油中には外部から混入した異物やスラッジの発生が確認されました。このまま使用を継続した場合、異物の噛み込みにより摩耗が発生したり、スラッジの影響で軸受表面の静摩擦係数が上昇し、起動時トルクが上昇し起動開度が増加する場合があります。本試料油を採取後に更油を実施したため、油中に浮遊しているスラッジは除去されたものと思われますが、底部に沈降したり、油槽内部に付着したスラッジは更油だけでは除去されていない場合があり、更油後でも一定期間経過後に起動時のトルク上昇が発生する場合も懸念されます。更油後ヶ月以内に再度分析を実施し、摩耗の発生およびスラッジ増加の有無を確認すると共にスラッジの増加が確認された場合は、予防するためスラッジを溶解し無害化する清浄分散剤TS－の投与と濾過を実施されることを推奨します。これらのことは、計数汚染度がNAS級以上、重量汚染度がmg/mlと共に当社推奨の管理限界値を超えていたこと異常摩耗の早期発見パラメータであるフェログラフィーのIs値がの乗と高く、摩耗粒子形態観察の結果、外部から混入した鉄錆、砂が多く観察されたことD－SOAPの結果、鉄、鉛、銅、亜鉛が検出されたこと光学顕微鏡写真の結果から、茶褐色のスラッジが確認されたこと以上のことから判断しました。尚、主機停止中に油槽ドレン弁から採油を実施しているため、油循環中の採油に比較して油中粒子が沈降して高濃度になっている部分を採油している可能性があります。したがって、油が循環している状態で採油を実施した場合に比較して、分析データが高くなり、異常な状態と判断してしまう可能性がありますので、今後の採油は、停止直後、或いは、油循環中に潤滑油が十分に循環している箇所から採油を実施されることを推奨します。
報告№104-4548 報告№104-0236 | 分析№104-01752 分析№104-01814 | 104-01814 | リクレーマA走行用減速機の潤滑油を分析し、トライボ診断を実施しました。その結果、以下の通りでした。減速機の潤滑状態減速機の潤滑状態を知るためフェログラフィー及びSOAP／D-SOAPを実施しました。その結果、ギヤ歯面の摩耗が支配的であり、比較的マイルドな摩耗状態で進行していることが確認されました。D-SOAPの鉄濃度と油量リットルから計算によって求めた摩耗体積はmmとなります。減速機の構造、各ギヤのモジュール、歯数、歯幅、初期のバックラッシ等の情報が確認できれば、計算によってもとめた摩耗体積からこれまでのバックラッシ増加量を求め、更に、バックラッシ増加量を設計許容値に照合することで減速機の点検要否を検討することが可能となります。非分解による設備診断を推進する上で必要な、これらの情報を是非ご提供下さい。尚、ギヤ歯面の摩耗はマイルドな摩耗状態で進行していますが摩耗の進行状況を確認することはCBMを推進する上では重要です。傾向監視のための採油周期の検討には、回転数、濾過システムの有無および仕様等が必要ですのでこれらの内容をご提示下さい。潤滑油の劣化潤滑油の劣化状況を確認するため、全酸価及びIRを実施しました。その結果、全酸価が.mgKOH/gと新油値の.mgKOH/g以内にあり、且つ、IRの結果、新油のスペクトルに比較して変化がないことから、この油は継続使用可能と判断します。
報告№109-09136 報告№110-00789 | 分析№109-001160 分析№110-003768 | 110-003768 | Iカップリング発光分光分析供試のタービン油をSOAP／D－SOAPで分析した結果、鉄、銅、錫、亜鉛、カルシウム、バリウム、ケイ素、ナトリウムが検出されました。これらの検出された金属元素から発生箇所を推定すると鉄、銅、錫、亜鉛・軸受等バリウム・オイル添加剤カルシウム、ケイ素、ナトリウム・外部混入異物であると思われます。このうち、機械部品が摩耗したと思われる元素はのグループです。SOAPで鉄濃度が増加していることから、鉄を使用した箇所の摩耗が進行していると思われます。フェログラフィー異常摩耗の早期発見パラメータとして摩耗粒子を定量化して評価するフェログラフィーのIs値は、前回のの乗から乗に桁低下しているものの、摩耗粒子の形態で比較的多く観察された粒子は、潤滑状態が正常な場合に発生する摩耗粒子、金属潤滑部が局部的に油膜切れを起して発生する鉄系および銅系シビア粒子でした。このような摩耗粒子が観察された場合には、潤滑部で発生している摩耗は、正常なマイルド摩耗とやや厳しい摩耗による凝着摩耗であることが分かります。これらの摩耗は、オイルリングと主軸間、またはオイルリングと軸受台金側面との間で発生していると考えられます。このような場合、オイルリングと主軸の間で摩擦が低下したり、台金との摩擦が増大するなどの影響でオイルリングが円滑に回転し難い状況が発生します。その結果、潤滑油のかき揚げ量が減少し、軸受摺動面で油膜切れを引き起こす可能性があります。前回に比較して計数汚染度はNAS級以上からNAS級にランク減少しているものの、当社推奨の管理限界値に到達していました。フィルタ表面の異物観察で銅合金、鉄錆等が観察されたことから、汚染度が高い要因は、摩耗と外部混入異物の影響と思われます。粘度、水分、全酸価、IR、RBOTの各データは良好でした。軸受および潤滑油は継続使用可能な状態にあると判断します。但し、汚染度が高く、可能であれば、更油または濾過により清浄にすることを推奨します。濾過ができない場合は、ヶ月以内に再度分析を実施し、摩耗の進行状況を確認することを併せて推奨します。なお、オイルリングが適正に機能していない可能性もありますので、オイルリングの点検も同時に実施することを推奨します。
報告№106-0025 報告№106-0018 | 分析№106-00118 分析№106-00083 | 106-00083_修正20060615 | 分析の結果、軸受摺動面でやや厳しい金属接触が発生していることが確認されました。今後、更に摩耗が進行することが懸念されるため、可能であれば、次回定検時に再度分析を実施し、汚染状況及び摩耗の進行状況を確認されることを推奨します。これらのことは、異常摩耗の早期発見パラメータであるフェログラフィーのIs値が.と良好の範囲にあるものの、摩耗粒子形態観察の結果、金属接触が厳しい場合に発生するシビア粒子が多く観察されたこと以上のことから判断しました。尚、採油前の排油量がドレン配管分であり不足していた可能性も考えられます。今後の採油はドレン配管分の油量の～倍程度行って、採油を実施されることを推奨します。
報告№106-6102 報告№106-5064 | 分析№106-02223 分析№106-03042 | 106-03042 | 精点Aを実施した結果、計数汚染度がNAS級と管理限界値に到達していました。D－SOAPの結果で鉄および錫が検出されたことから、汚染度が高い原因は、鉄を使用した箇所、軸受メタルの摩耗によるものと考えられました。又、観察された摩耗粒子から本試料には初期のなじみ摩耗が発生していたと考えられました。今回のようになじみ過程で切削粒子、シビア粒子が観察された場合は、なじみ過程が正常に終了していない場合があり、異常摩耗に進展することも懸念する必要があります。なじみ過程が正常な状態で終了した場合、切削粒子、シビア粒子は観察されることが少なく、従って今回のなじみ過程では、局部的な金属接触がごく一部で発生したと考えられます。計数汚染度が管理限界値に到達していることから、今後更に摩耗が進行することが懸念されるため、可能であれば濾過を実施すること推奨します。濾過が出来ない場合は、摩耗の進行状況を確認するため、ヶ月毎にあと回の精点B実施することを推奨します。尚、を示す粘度、水分、全酸価、IRの各データは全て良好の範囲にあることから、この油は継続使用可能と判断します。これらのことは、計数汚染度がNAS級と管理限界値に到達していたこと異常摩耗の早期発見パラメータであるフェログラフィーのIs値がの乗とやや高く、摩耗粒子形態観察の結果、異物の噛み込みにより発生する切削粒子、金属接触が厳しい場合に発生するシビア粒子が多く観察されたことD－SOAPの結果、鉄が、メタルの主成分である錫が検出されたこと以上のことから判断しました。
報告№105-0189 報告№105-0189 | 分析№105-01285 分析№105-01285 | 105-01285 | 平成年月に転がり軸受を交換し、攪拌機から増大傾向にある音が発生している。そのため、音の発生原因を検討することを目的に攪拌機内の油を分析し、潤滑状態を確認した。分析の結果、摩耗粒子の形態が点接触で発生する特徴的な摩耗形態であることから、ギヤ歯面、或いは、転がり軸受の転送面で厳しい金属接触が発生していると思われた。発生部位の特定には、X線マイクロアナライザーによる詳細分析が必要であり現時点では発生部位の特定が困難であるが、摩耗粒子から判断してギヤ歯面での発生の可能性が高いと思われた。また、砂や鉄錆等の硬い異物の噛み込みによる摩耗の発生も確認されており、これらのことから、ギアの片あたりを起こす要因であるミスアライメントや、ギヤ歯面のギャップ調整が不適正であった或いは、異物の噛み込みの影響で摩耗が進行し、バックラッシが増大した。などが想定された。そのため、可能であればギヤの歯当り状況やバックラッシの良否を確認することを推奨する。確認できない場合は～ヶ月以内に再度分析を実施し、摩耗の進行状況を確認することを併せて推奨する。これらのことは、異常摩耗の早期発見パラメータであるフェログラフィーのIs値がの乗とやや高く、摩耗粒子の形態観察の結果、金属接触が厳しい場合に発生するシビア粒子、異物の噛み込みにより発生する切削粒子が観察されたことSOAP／D－SOAPの結果、鉄、鉛が検出されたこと以上の分析結果から判断した。尚、本設備の詳細な構造やギヤ等の部品の材質が不明であるため、適切な判断が出来ていない可能性があります。本設備の構造や部品の材質等の情報の提供を重ねてお願いします。
報告№109-09136 報告№112-00068 | 分析№109-001160 分析№112-000182 | 112-000182 | 潤滑油および軸受は継続使用可能な状態にあると判断します。前回に比較してSOAP／D－SOAPの結果で、鉄および錫濃度に大きな変化はありませんでした。Is値は異常摩耗の早期発見パラメータのつで、摩耗粒子を定量化するために用います。前回に比較してIs値はの乗からマイナス乗に低下し、潤滑状態は正常と判断できます。前回に比較して計数汚染度はNAS級からNAS級にランク低下し、良好でした。．前回同様に粘度、水分、全酸価、IR、RBOTの各データは良好でした。分析結果は良好と判断します。粘度粘度はmm/sと新油値mm/sに比較して、粘度変化率は-.％で、当社推奨の管理限界値である±％以内にあり、良好と判断します。水分はppmと当社推奨の管理限界値の以下であり、良好と判断します。全酸価全酸価は.mgKOH/gと新油値.mgKOH/gに比較して変化はなく、良好と判断します。IRIRの結果、油劣化の兆候を示すカルボン酸の吸収が確認されていないことから、良好と判断します。RBOTRBOTはminと当社推奨の管理限界値のmin以上であり、良好と判断します。は良好と判断します。計数汚染度計数汚染度はNAS級と当社推奨の管理限界値のNAS級以内であり、良好と判断します。重量汚染度は.mg/mlと当社推奨の管理限界値のmg/ml以内であり、良好と判断します。機器の潤滑状態機器の潤滑状態は正常と判断します。SOAPSOAPの結果、ニッケルがppm、油の添加剤成分であるリンがppm、バリウムがppm検出されました。軸受の摩耗を示す錫は検出されていないことから、良好と判断します。D－SOAPD－SOAPの結果、鉄が、軸受の摩耗を示す錫が、油の添加剤成分であるバリウムが、外部から混入したと思われるカルシウム、ナトリウムが共に検出されました。フェログラフィー異常摩耗の早期発見パラメータであるフェログラフィーのIs値がのマイナス乗と良好の範囲にあり、潤滑状態は正常と判断します。
報告№109-09136 報告№112-00044 | 分析№109-001160 分析№112-000107 | 112-000107_date120509 | 軸受は継続使用可能な状態にあると判断します。但し、今後も摩耗の進行を傾向監視するため、以下の対策を推奨します。濾過油中の汚染度が高いことから、観察された摩耗粒子や異物が軸受摺動面に噛み込み摩耗が進行することが懸念されるため、濾過、または油量が少ない場合は、更油を推奨します。定期的な分析凝着摩耗の進行を監視するため、定期的に分析を実施し、分析データによる摩耗の進行状況を確認することを推奨します。傾向監視のための次回採油時期は、最短で約時間となります。この時間は、油中汚染物が均一になるために必要とする時間であり、再分析により状態を確認するには、この時間以上の時間が経過すれば可能になりますので、次回採油時期はこのことを参考に検討されることを提案します。異種油の混入および油名の確認異種油の混入の有無、油名を再確認することを推奨します。シリコン系のグリースや添加剤の確認シリコン系の添加剤やグリースを使用している箇所があるかについてご確認下さい。軸受メタルの情報提供今後軸受メタルの摩耗が進行した場合、摩耗程度を評価する必要がありますので、次回分析時には、メタルサイズ、直近のメタル交換からの運転時間をお知らせください。最適な採油方法本試料油は、機器停止中にドレンから採油されています。機器が停止している状態では、別紙油中粒子の沈降の影響に示すように油槽内で撹拌がなくなり固形物が沈降するため、油中汚染度は高くなると推定されます。今後の採油は、極力運転中もしくは停止直後の油槽中層部から実施されることを推奨します。フェログラフィーIs値は異常摩耗の早期発見パラメータのつで、摩耗粒子を定量化するために用います。今回のIs値はの乗であり、潤滑状態は厳しいと判断できます。摩耗粒子の形態で比較的多く観察された粒子は、潤滑状態が正常な場合に発生する摩耗粒子金属潤滑部が局部的に油膜切れを起して発生するシビア粒子でした。これらの摩耗粒子が観察された場合、潤滑部で発生している摩耗形態は、正常なマイルド摩耗潤滑状態がやや厳しい凝着摩耗であることが分かります。電子顕微鏡・X線マイクロアナリシス観察された粒子をSEM・XMAで詳細に分析した結果、粒子には鉄、クロム、マンガンが比較的多く含まれており、成分割合から粒子は主に主軸等から発生していると推定できました。Iカップリング発光分光分析供試の潤滑油を分析した結果、検出された金属元素は、SOAPの結果表に示すように、鉄、銅、錫、リン、亜鉛、カルシウム、ケイ素、ナトリウムでした。検出された金属元素から発生箇所を推定すると鉄、銅、錫・軸受等リン、亜鉛・オイル添加剤カルシウム、ケイ素、ナトリウム・外部混入異物であると思われます。このうち、機械部品が摩耗したと思われる元素はのグループです。SOAPでモービルDTEの新油に含まれているカルシウムが検出されていないことから、異種油の混入、または油名の誤りなどが考えられます。銅を使用した箇所の溶出・摩耗SOAPの結果、銅がppm検出されたことから、銅を使用した箇所の溶出・摩耗が発生しています。亜鉛系添加剤を使用している潤滑油で銅が検出される場合、潤滑系統内でこれらの金属が亜鉛系添加剤の影響により溶出することが知られています。今回の検出は、この溶出と摩耗との双方によるものと考えられます。今後、別紙鉱油の酸化に対する金属触媒の影響に示すように濃度の増加に伴い酸化速度が速まる可能性があります。一方、オイルリングと主軸間、またはオイルリングと軸受台金側面との間で摩耗が発生している場合、オイルリングと主軸の間で摩擦が低下したり、台金との摩擦が増大するなどの影響でオイルリングが円滑に回転し難い状況が発生します。その結果、潤滑油のかき揚げ量が減少し、軸受摺動面で油膜切れを引き起こす可能性があります。ケイ素の検出SOAPでケイ素がppm検出されました。一般に、潤滑油中からケイ素が検出された場合の原因として、シリコン油或いは、シリコン系の添加剤が検出されるフェログラフィーおよびフィルタ表面の異物観察で砂が多く観察されて検出されるシリコングリースをシール部に塗布している場合、このシリコングリースが潤滑油に混入して検出されるなどが挙げられますが、今回検出が比較的高濃度であることからの可能性が考えられます。については、分析結果では確認することが出来ませんので、これに関する情報があれば提供をお願いします。計数汚染度はNAS級と当社推奨の管理限界値に到達していました。フェログラフィーの結果から、汚染度が高い要因は、摩耗と外部混入異物の影響と思われます。
報告№109-09136 報告№111-00233 | 分析№109-001160 分析№111-001167 | 111-001167 | 軸受は継続使用可能な状態にあると判断します。但し、疲労摩耗の進行が懸念されるため、以下の対策を推奨します。疲労摩耗の進行を監視するため、定期的に分析を実施し、摩耗の進行状況を確認することを推奨します。フェログラフィー異常摩耗の早期発見パラメータとして摩耗粒子を定量化して評価するフェログラフィーのIs値は、潤滑状態が正常なの乗でした。摩耗粒子の形態で比較的多く観察された粒子は、繰返し応力を受けて発生する疲労摩耗粒子、局部的に高圧・高温となる場合に発生するフリクションポリマでした。これらの摩耗粒子が観察された場合、潤滑部で発生している摩耗形態は、疲労による疲労摩耗であり、そして局部的ではあるものの高圧・高温の箇所が発生していることも分かります。フリクションポリマは、潤滑油が軌道面に押し込められ高圧状態になると同時に、圧縮熱により高温状態になった結果、基油自身が重合反応を起こし生成することが知られています。そのため、高圧高温状態の解消がなされなければ、潤滑油の劣化が進行し、粘度上昇に因る潤滑異常に進展する場合があります。Iカップリング発光分光分析供試のギヤ油を分析した結果、検出された金属元素は、SOAPの結果表に示すように、鉄、銅、ニッケル、錫、リン、亜鉛、カルシウム、アルミニウム、ケイ素、ナトリウムが検出されました。これらの検出された金属元素から発生箇所を推定すると鉄、銅、ニッケル、錫・軸受等リン・オイル添加剤亜鉛、カルシウム、アルミニウム、ケイ素、ナトリウム・外部混入異物であると思われます。このうち、機械部品が摩耗したと思われる元素はのグループです。計数汚染度は良好でした。分析結果の汚染状態計数汚染度は良好と判断します。計数汚染度計数汚染度はNAS級と当社推奨の管理限界値のNAS級以内にあり、良好と判断します。重量汚染度はmg/mlでした。器の潤滑状態摩耗粒子の形態観察の結果、繰返し応力を受けて発生する疲労摩耗粒子、局部的に高圧・高温となる場合に発生するフリクションポリマが比較的多く観察されました。SOAPSOAPの結果、摩耗により発生する鉄および銅、油の添加剤成分であるリンが検出されました。D－SOAPD－SOAPの結果、摩耗により発生する鉄が検出されました。フェログラフィー異常摩耗の早期発見パラメータであるフェログラフィーのIs値がの乗と良好の範囲にあるものの、摩耗粒子の形態観察の結果、繰返し応力を受けて発生する疲労摩耗粒子、局部的に高圧・高温となる場合に発生するフリクションポリマが比較的多く観察されました。
報告№109-09136 報告№112-00495 | 分析№109-001160 分析№112-002042 | 112-002042 | 本試料油は、粒子濃度が比較的高く、外部の影響を受けやすいと思われる給排油管から停止時間後に採油を実施したにもかかわらず、大型の粒子は非常に少なく、潤滑油および軸受は継続使用可能な状態にあると判断します。但し、今後も摩耗の進行を傾向監視するため、以下の対策を推奨します。定期的な分析今後懸念される軸受メタルの摩耗の進行を監視するため、定期的に分析を実施することを推奨します。最適な採油方法本試料油は、機器停止中に給排油管から採油されているため、分析データが高濃度に出ていると推定されます。正確なデータによる診断を行うためにも、今後の採油は、極力運転中もしくは停止直後の油槽中層部から実施されることを推奨します。はフェログラフィーおよびSOAP／D-SOAPの結果から総合的に判断した結果、やや厳しい状態にあると考えられます。フェログラフィー【定量分析：Is値】Is値は異常摩耗の早期発見パラメータのつで、摩耗粒子を定量化するために用います。前回に比較してIs値はのマイナス乗から変化はなく、低い値でした。フェログラフィー【定性分析：摩耗粒子および摩耗形態観察】分析結果から比較的多く観察された粒子は、以下の通りでした。正常な摩耗粒子・潤滑状態が正常なマイルド摩耗により発生。Iカップリング発光分光分析【SOAP／D-SOAP】検出された金属元素から発生箇所を推定すると、以下の通りでした。銅、アンチモン、錫、亜鉛・軸受等カルシウム、ナトリウム・外部混入異物メタルの摩耗D-SOAPの結果、前回に比較して軸受メタルの主成分である錫がからppmに増加していたことから、軸受の摩耗が進行していると推定されます。分析結果から軸受メタルの摩耗深さを求めました。計算はSOAPの結果で得られている錫濃度ppmと油量Lから計算しました。当社の経験からメタル面積の約分の程度が摩耗したと仮定しました。その結果、メタル表面の平均的な摩耗深さはμmとなり、メタルの表面粗さを軸受表面の一般的な粗さであるsと仮定すると、約%が摩耗していると推定されます。計数汚染度は、前回に比較してNAS級からNAS級にランク上昇し、重量汚染度は.mg/mlから.mg/mlに増加しているものの、共に当社推奨の管理限界値内にあり、良好でした。前回同様に粘度、水分、酸価、IR、RBOTの各データは良好でした。尚、RBOTが前回に比較してmin増加していました。RBOTが増加した理由は、更油や補給などが考えられますが、これらのことを実施していないことから、原因を特定するのは困難でした。但し、今回の分析結果で、油の性状に大きな変化はなく、異種油の混入などは確認されていないため、本試料油は継続使用可能な状態にあります。今後は今回のRBOT値によりデータ管理を行います。
報告№108-0387 報告№108-0379 | 分析№108-02609 分析№108-02533 | 108-02533 | 、汚染度、軸受の潤滑状態を確認する。軸受の潤滑状態分析の結果、摩耗粒子の形態観察で異物の噛み込みなどで発生する切削粒子、金属接触が厳しい場合に発生するシビア粒子がやや多く観察され、フィルタ表面の異物観察で鉄錆、砂等が多く観察されています。更にD－SOAPで鉄、鉛、銅が検出されたことから、汚染度が高い要因は、摩耗と外部混入異物の影響と考えられます。観察された摩耗粒子から判る摩耗形態は、切削摩耗と凝着摩耗であり、これらの形態が混在していることが確認されています。特に切削摩耗は異物が混入していない状態に比較して、摩耗進行速度が速く注意が必要です。転がり軸受でこの摩耗形態が発生した場合、寿命が分の程度に低下することも知られています。今後さらに摩耗が進行し、転がり軸受では寿命の指標となるフレーキングに進展することが懸念されるため、油槽内を清掃されると共に、運転再開後ヶ月以内に再度分析を実施し、摩耗の進行状況を確認されることを推奨します。を示す粘度、水分、全酸価、IR、RBOTの各データは良好の範囲にあることから、この油は継続使用可能と判断します。
報告№109-09136 報告№110-00545 | 分析№109-001160 分析№110-002456 | 110-002456_date110118 | Iカップリング発光分光分析供試のタービン油をSOAP／D－SOAPで分析した結果、鉄、銅、錫、亜鉛、カルシウム、バリウムが検出されました。これらの検出された金属元素から発生箇所を推定すると鉄、銅、錫・軸受等バリウム・オイル添加剤亜鉛、カルシウム・外部混入異物であると思われます。メタルの摩耗深さ分析の結果から軸受メタルの摩耗体積および摩耗深さを求めました。計算は、D－SOAPの結果で得られている錫濃度、油量Lから計算しました。その結果、メタル表面の平均的な摩耗深さは.μmとなり、メタルの表面粗さを軸受表面の一般的な粗さであるsとすると摩耗は軽微であることが分かりました。フェログラフィー異常摩耗の早期発見パラメータとして摩耗粒子を定量化して評価するフェログラフィーのIs値は、潤滑状態が正常な-.でした。摩耗粒子の形態で比較的多く観察された粒子は、潤滑状態が正常な場合に発生する摩耗粒子でした。このような摩耗粒子が観察された場合には、潤滑部では正常なマイルド摩耗が発生していることが分かります。前回に比較して計数汚染度はNAS級から等級に変化はなく、当社推奨の管理限界値内にあり、良好でした。前回に比較して粘度、水分、全酸価、IR、RBOTの各データは良好でした。軸受および潤滑油は継続使用可能な状態にあり、継続使用は可能と判断します。
報告№109-09136 | 分析№109-001160 | 113-002616 | 潤滑油は汚染度が高いことから、油中の夾雑物が潤滑部に噛み込むことによる摩耗の進行が懸念されます。対象設備は継続使用可能な状態にあると判断しますが、今後の摩耗推移を確認するためにも傾向監視を継続することが有効です。更油油中の汚染度が高いことから、摩耗粒子や異物等の夾雑物が潤滑面に噛み込むことによる摩耗の進行が懸念されるため、可能であれば更油を推奨します。定期的な分析今後の凝着摩耗、疲労摩耗の推移を監視するため、定期的な分析実施を推奨します。新油の分析粘度、酸価は、油の性能を評価するパラメータの一種です。油の性能低下は、新油との比較が必要なことから、使用油の油名確認および未使用油の分析による比較評価を推奨します。異常摩耗の早期発見のパラメータであるIs値はレベルと正常です。但し、潤滑部の摩耗が認められたため、定期的に潤滑油分析を実施し、摩耗推移を監視することが有用と考えます。フェログラフィーで比較的多く観察された粒子は、以下の通りです。正常な摩耗粒子・潤滑状態が正常なマイルド摩耗により発生。シビア粒子・潤滑状態がやや厳しい凝着摩耗により発生。極微小領域で油膜切れが発生したことを示します。疲労摩耗粒子・繰返し応力による金属疲労で発生。大型化するとフレーキングの発生が懸念されます。シビア粒子は、摩擦面が将来的に異常摩耗へ進展する可能性を示唆しているため、傾向監視が有用と思われます。詳細は、別紙傾向監視が必要な摩耗粒子をご覧ください。計数汚染度は前回同様、NAS級を上回っており、当社推奨の管理限界値を超えていました。今後、油中の汚染物が潤滑部に噛み込むことによる摩耗の進行が懸念されます。前回同様、水分は良好です。粘度粘度はmm/sでした。前回同様にISOVG規格内にありますが、新油との比較による評価を推奨します。酸価は.mgKOH/gでした。前回の.mgKOH/gに比較して低下しており、劣化進行していないと推定されますが、新油との比較による評価が必要です。
報告№108-6013 報告№108-5013 | 分析№108-00576 分析№108-00565 | 108-00565 | 今回の採油は、対象設備の停止中にブローラインから実施しており、油循環中に採油した場合に比較して油中粒子の沈降の影響を受け、分析データが高濃度に出る可能性があるため、考察にあたってはこれらのことを踏まえて検討しました。分析の結果、前回に比較して計数汚染度はNAS級からNAS級以上にランク増加し、当社推奨の管理限界値を超えており、また、異常摩耗の早期発見パラメータであるフェログラフィーのIs値が高いの乗となっていました。摩耗粒子の形態観察の結果、ベアリング転動面や外輪とベアリングケース間で、フレッティングにより発生する赤錆、外部から混入したと思われる鉄錆、樹脂等が多く観察されました。更にSOAP／D－SOAPで鉄および銅が検出されたことから、汚染度が高い要因は、採油時に混入した夾雑物、いわゆる異物と摩耗粒子の影響によるものと考えられました。異物による汚染は、ブローライン配管内部に残留していた汚染物が検出された可能性が高いと思われます。しかし、摩耗粒子は、フレッティングにより発生する赤錆が多く観察されていることから、このまま摩耗が進展した場合、その影響で転がり軸受の寿命の指標となるフレーキングへ進展することが懸念されます。今後も定期的にトライボ診断を実施し、摩耗の進行状況を確認することを推奨します。尚、上述しましたように、今回の採油は停止中の採油であるため、運転中の採油に比較して汚染度は高目に出ている可能性があります。次回採油のタイミングは、粒子の沈降の影響を極力抑え、油中粒子が均一な分散状態に近い状態で採油が実施できるように、対象設備の運転中、または停止直後に採油を実施されることを推奨します。
報告№109-09136 報告№113-00348 | 分析№109-001160 分析№113-001371 | 113-001371 | 分析の結果、油の劣化は確認されなかったものの、油中の汚染度が高い値でした。今回サンプリング後に、更油されていることから汚染度は清浄になっていると思われますが、継続使用していた場合、異物の潤滑部への噛み込みにより摩耗が進行していた可能性があります。軸受分析の結果、軸受は継続使用可能と判断します。但し、軸受メタルの主成分である錫が検出されたため、軸受メタルの摩耗が進行していると判断されます。推定される軸受摩耗深さは表面粗さの約.％と非常に軽微であり、継手側に比較して検出された錫濃度が一桁低い濃度であることから現時点で軸受は正常であると判断します。定期的な分析今後懸念される切削摩耗、凝着摩耗の進行を監視するため、定期的に分析を実施することを推奨します。は、フェログラフィーおよびSOAP/D-SOAPの結果から総合的に判断した結果、継続使用は可能ですが、今後の摩耗の進行を確認するためにも傾向管理が有用と考えます。フェログラフィー【定量分析：Is値】Is値は異常摩耗の早期発見パラメータのつで、摩耗程度を定量化するために用います。今回のIs値はの乗と、やや高い値でした。フェログラフィー【定性分析：摩耗粒子および摩耗形態観察】分析結果から比較的多く観察された粒子は、以下の通りでした。正常な摩耗粒子・潤滑状態が正常なマイルド摩耗により発生。切削粒子・異物や金属表面の微小突起による切削摩耗により発生。シビア粒子・潤滑状態がやや厳しい凝着摩耗により発生。金属潤滑部が局部的に油膜切れを起していると考えられます。観察された摩耗粒子の中でも切削粒子、シビア粒子は、将来的な摩耗の進行に繋がる可能性を示唆しているため、傾向監視が必要と思われます。切削摩耗は、他の摩耗形態に比較して摩耗進行速度が速く注意が必要で、定期的なトライボ診断による状態監視が必要と考えます。切削摩耗の原因となる混入異物が残留している場合、この異物により切削摩耗が継続して発生する可能性があります。シビア粒子は、凝着摩耗に分類されます。これらの摩耗粒子は、摺動面で凝着、破断を繰り返し、この過程で生じる移着粒子が成長して摩耗粒子となります。そのため、摺動面では局部的に油膜切れが発生していることを示しています。この状態が継続した場合、摩耗粒子のサイズは徐々に大型化していき、設備の損傷に至る場合がありますので、傾向監視が必要です。Iカップリング発光分光分析【SOAP／D-SOAP】検出された金属元素から発生箇所を推定すると、以下の通りでした。鉄、鉛、銅、クロム、アンチモン、錫、亜鉛・軸受等リン、カルシウム、バリウム、ナトリウム、マグネシウム・外部混入異物軸受メタルの摩耗錫がD-SOAPでppm検出されたことから、軸受の摩耗が若干発生していると判断します。分析結果から軸受メタルの摩耗深さを求めました。計算はD-SOAPの結果で得られている錫濃度ppmと油量.Lから計算しました。当社の経験からメタル面積の約分の程度が摩耗したと仮定しました。その結果、メタル表面の平均的な摩耗深さは約.μmでした。メタルの表面粗さを軸受表面の一般的な粗さであるsと仮定すると、摩耗深さは約.％と非常に軽微であり、継続使用可能と判断できます。水分はppmと良好でした。計数汚染度は級と当社推奨の管理限界値以下であるものの、やや高い値でした。フィルタ表面の異物観察で金属片、鉄錆、砂等が観察されたことから、汚染度が高い要因は、摩耗と外部混入異物の影響と思われます。粘度、全酸価、IRの各データは良好でした。
報告№4614 | 分析№099-03243 | 099-03243 | 本試料油は、主機が停止後約週間経過後、貯油タンク底部から採油されており、汚染粒子が沈降した濃度の高い部分から採油していること想像されますので、水分、計数汚染度、重量汚染度は参考値とします。また、このことを考慮してデータを検討いたしました。分析の結果、油中の金属元素濃度分析法であるD－SOAP法の結果、鉄が検出されました。フェログラフィー法による摩耗粒子の形態観察結果から、外部から混入した鉄錆と摩耗により発生した鉄系摩耗粒子が観察されており、D－SOAPで検出された鉄はこれら、鉄系摩耗粒子が検出されたものと考えられました。フェログラフィーの写真に示すように摩耗粒子のサイズはμm以下の粒子が支配的であることから、摩耗形態は、比較的マイルドな状態にあったものと考えられます。異常摩耗が発生している場合、μmより大きな摩耗粒子が多く見られるようになります。より正確に分析するためには、油が循環した状態で採油することが重要であり、次回採油時は、この点にご注意ください。尚、寸法、使用材料等が確認できる図面をご提供いただけますよう、お願い申し上げます。
報告№109-09136 報告№110-00485 | 分析№109-001160 分析№110-002195 | 110-002195 | は、油の粘度、油中のスラッジの発生量を判断パラメータに、粘度、全酸価、IR、RBOTで評価します。分析の結果、油の粘性を示す粘度は、新油値の.mm/sに比較して粘度変化率が-％のmm/sとほぼ変化はなく、また油中のスラッジの発生量を示す全酸価は、新油値の.mgKOH/gに対して.mgKOH/gでほぼ変化が見られず劣化は確認されなかった。さらにはIRの結果でも油が劣化した場合に発生するカルボン酸の発生も確認されず、酸化防止剤の残存量を示すRBOTは、限界値minに比較して、十分に残量があるminであった以上のことから、潤滑油の劣化は確認されませんでした。なお、使用油の使用期間または使用時間が不明であったため、ご要求の油の余寿命に関する検討は行えませんでした。可能であれば、これらの情報をご提供下さい。汚染度油中の水分を計測した結果、水分はと新油と同等であり、継続使用可能な状態にあることが確認されました。潤滑油は継続使用可能な状態にあると判断します。
報告№107-4530 報告№107-0313 | 分析№107-01164 分析№107-01643 | 107-01643 | 、汚染度、軸受の潤滑状態を確認する。今回の採油は、機器停止中に恒設ドレンラインから実施しているため、油循環中に採油した場合に比較し、油中粒子の沈降の影響を受け、分析データが高濃度に出る可能性があります。今回の分析は以上のことを踏まえて結果を検討しました。分析の結果、計数汚染度がNAS級と当社推奨の管理限界値に到達していました、摩耗粒子形態観察で鉄錆、砂が多く観察されたことから、汚染度が高い要因は、外部から混入したと思われる異物の影響と考えられました。今回の採油がドレンラインから機器停止中に採油を実施しているため、これらの異物は、ドレン配管内部に残留していた汚染物が検出された可能性が高く、異常な摩耗により発生した摩耗粒子ではないことが確認されました。以上のことから、本軸受は継続使用可能な状態にあると判断します。尚、上述しましたように、今回の採油は停止中の採油であるため、循環中の採油に比較してデータが高目に出る可能性があります。これは、運転中の採油であったなら今回データより低い値になることが考えられます。次回採油は、粒子の沈降の影響を極力抑え、油中粒子が均一な分散状態に近い状態で採油が実施できるように、主機運転中、または停止直後に採油を実施されることを推奨します。
報告№107-0110 報告№107-0110 | 分析№107-00589 分析№107-00589 | 107-00589 | 分析の結果、全てのデータが良好であることから、この油は継続使用可能であり、機器の潤滑状態も正常と判断します。は良好と判断します。粘度は良好と判断します。粘度はmm/sと新油値mm/sに比較して、粘度変化率は-％で、当社推奨の管理限界値である±％以内にあり、良好と判断します。水分は良好と判断します。水分はppmと当社推奨の管理限界値の以下であり、良好と判断します。全酸価は良好と判断します。全酸価は.mgKOH/gと新油値.mgKOH/gに比較して大きな変化はなく、良好と判断します。IRの結果、良好と判断します。IRの結果、油劣化の兆候を示すカルボン酸の吸収が確認されていないことから、良好と判断します。RBOTの結果、良好と判断します。RBOTはminと当社推奨の管理限界値のmin以上であり、良好と判断します。は良好と判断します。計数汚染度は良好と判断します。計数汚染度はNAS級と当社推奨の管理限界値のNAS級以内であり、良好と判断します。重量汚染度は良好と判断します。重量汚染度は.mg/mlと当社推奨の管理限界値のmg/ml以内であり、良好と判断します。機器の潤滑状態機器の潤滑状態は正常と判断します。SOAPの結果は良好です。SOAPの結果、油の添加剤成分であるリンがppm、バリウムがppm検出されました。D－SOAPの結果は良好です。D－SOAPの結果、鉄が、油の添加剤成分であるバリウムが、外部から混入したカルシウムが、ナトリウムが検出されました。フェログラフィーの結果は良好です。異常摩耗の早期発見パラメータであるフェログラフィーのIs値が.と良好の範囲にあり、潤滑状態は正常と判断します。
報告№106-0227 報告№106-6065 | 分析№106-01279 分析№106-01382 | 106-01382 | 精点Aを実施した結果、軸受の摩耗は確認されていないことから、本軸受は継続使用可能な状態にあると判断します。但し、計数汚染度が前回のNAS級から今回はNAS級以上とランク上昇し、管理限界値を超えていました。SOAPの結果で前回に比較してケイ素がppmからppmに上昇していたことから、計数汚染度が上昇した要因は、ケイ素を含む成分の混入によるものと思われます。このケイ素が混入する原因は以下の三つが考えられます。油の添加剤である消泡剤の追加投与を実施した油槽内に砂の混入があったか、採油時に誤って混入したシリコングリースを使用している箇所があった場合、潤滑油への混入が考えられるこのうち、が原因である場合、切削摩耗や凝着摩耗発生の原因になる場合も考えられますので、原因を検討しておく必要がありますが、フェログラフィーの結果で、観察された砂の量は少なく、この可能性は小さいと思われました。したがって、計数汚染度が上昇し、ケイ素が検出されたまたはの可能性がありますので、消泡剤の追加投与の有無とシリコングリース使用の有無についてご確認ください。
報告№104-4548 報告№104-0236 | 分析№104-01752 分析№104-01788 | 104-01788 | D排脱吸収塔上段循環ポンプ軸受の潤滑油を分析し、トライボ診断を実施しました。その結果、以下の通りでした。軸受の潤滑状態軸受の潤滑状態を知るためフェログラフィー及びSOAP／D-SOAPを実施しました。その結果、軸受内部でやや厳しい金属接触の発生が確認できますが、他号機の循環ポンプ軸受に比較して潤滑状態は良好であり、転がり軸受の寿命を示すフレーキングの発生は確認されず、本軸受は継続使用可能な状態にあると判断します。尚、金属接触により発生した傷が起点となって疲労摩耗に進展することが懸念されます。疲労摩耗の開始時期を確認するため、定期的なトライボ診断を推奨します。潤滑油の劣化潤滑油の劣化状況を確認するため、全酸価及びIRを実施しました。その結果、全酸価がと新油値のに比較して変化がなく、且つ、IRの結果、新油のスペクトルに比較して変化がないことから、この油は継続使用可能と判断します。
報告№109-09136 報告№113-00211 | 分析№109-001160 分析№113-000804 | 113-000804_date130912 | 潤滑油の劣化はないものの、油中の汚染度が高い値でした。採油条件の影響で値が高くなっていると考えられますが、異物の影響で将来的に摩耗が進行する懸念がありますので、に示す対策を推奨します。軸受現時点での軸受は直ちに異常な状態にはならないと思われますが、D-SOAPの分析結果で鉄がppmと高濃度で検出されました。又、同時にクロムも検出されています。一般にクロムはベアリング鋼に含有される金属で、これが検出された場合は、ベアリングの転動・軌道面に何らかの異常の兆候が認められることがあります。シリコン系のグリースや添加剤の確認シリコン系の添加剤やグリースを使用している箇所があるかについてご確認下さい。詳細はを参照下さい。最適な採油方法本試料油は、機器停止中に軸受箱排油口から採油されているため、分析データが高濃度に出ていると推定されます。正確なデータによる診断を行うためにも、今後の採油は、極力運転中もしくは停止直後の油槽中層部から実施されることを推奨します。はフェログラフィーおよびSOAP／D-SOAPの結果から総合的に判断した結果、継続使用は可能ですが、今後の機器の機能を確認するためにも傾向管理が有用と考えます。フェログラフィー【定量分析：Is値】Is値は異常摩耗の早期発見パラメータのつで、摩耗程度を定量化するために用います。今回のIs値はの乗と、高い値でした。フェログラフィー【定性分析：摩耗粒子および摩耗形態観察】分析結果から観察された代表的な粒子は、以下の通りでした。切削粒子・異物や金属表面の微小突起による切削摩耗により発生。疲労摩耗粒子・繰返し応力を受けて発生。黒錆・潤滑状態がやや厳しい凝着摩耗により発生。金属接触が厳しく、且つ、高い摩擦熱が発生していると考えられます。観察された摩耗粒子の中でも切削粒子、黒錆は、将来的な摩耗の進行に繋がる可能性を示唆しているため、傾向監視が必要と思われます。摩耗形態の中でも切削摩耗は摩耗進行速度が速く、転がり軸受でこの摩耗形態が発生した場合には寿命が分の程度に低下することも知られており、切削摩耗により生じた軌道面の損傷が起点となって転がり軸受の寿命となるフレーキングに進展することから傾向監視による経過監視が必要です。切削摩耗の発生原因となる混入異物が残留している場合、この異物により切削摩耗が継続して発生する可能性があります。黒錆は凝着摩耗に分類されます。この摩耗粒子は、軸受軌道面で凝着、破断を繰り返し、この過程で生じる移着粒子が成長して摩耗粒子となります。そのため、軸受軌道面では局部的に油膜切れが発生していることを示しています。この状態が継続した場合、摩耗粒子のサイズは徐々に大型化していき、設備の損傷に至る場合がありますので、傾向監視が必要です。Iカップリング発光分光分析【SOAP／D-SOAP】検出された金属元素から発生箇所を推定すると、以下の通りでした。鉄、鉛、銅、クロム、錫、亜鉛・軸受等カルシウム、バリウム、アルミニウム、ケイ素、ナトリウム、マグネシウム・外部混入異物ケイ素の検出ケイ素がppm検出されました。一般に、潤滑油中からケイ素が検出された場合の原因として、油の消泡剤として使用されるシリコン系の添加剤が検出されるフェログラフィーおよびフィルタ表面の異物観察で砂が多く観察され、これが検出されるシリコングリースをシール部に塗布している場合、このシリコングリースが潤滑油に混入して検出されるなどが挙げられますが、今回検出が比較的高濃度であることからの可能性が考えられます。については、分析結果では確認することが出来ませんので、これに関する情報があれば提供をお願いします。銅の摩耗SOAP/D-SOAPで銅が比較的高い値でした。銅を使用した箇所は、オイルリングの摩耗が考えられます。オイルリングが摩耗していた場合、潤滑油の適正なかきあげに影響が生じ、軸受軌道面の油膜切れ発生原因となることから注意が必要です。計数汚染度はNAS級以上と当社推奨の管理限界値を超えていました。フィルタ表面の異物観察で金属片、鉄錆、砂等が観察されたことから、汚染度が高い要因は、摩耗と外部混入異物の影響と思われます。粘度、水分、全酸価、IR、RBOTの各データは、良好でした。尚、別紙RBOTの減少傾向から油の余寿命を求めた結果、本試料油は直近の更油から起算して年月まで使用可能であることが分かります。
報告№104-0378 報告№105-8015 | 分析№104-02669 分析№105-00970 | 105-00970 | オーバーホールヶ月後に初期試験を実施した結果、濾過効率の変化がなければ摩耗は安定していると判断します。これらのことは、前回に比較して、計数汚染度は等級に変化がないことSOAP／D-SOAPの結果、鉄濃度に変化がないこと異常摩耗の早期発見パラメータであるフェログラフィーのIs値がのマイナス乗と良好の範囲にあること以上のことから判断しました。尚、調速機圧油には静電浄油機が設置されており、摩耗状況を確認するためには、油清浄機の濾過性能を考慮して解析する必要があります。解析を進めるためには、浄油機の入口と出口から採油を実施し、正確な濾過効率を元に摩耗の進行状況を確認されることを推奨します。
報告№109-09136 報告№111-00039 | 分析№109-001160 分析№111-000094 | 111-000094 | Iカップリング発光分光分析供試の作動油を分析した結果、検出された金属元素は、SOAPの結果表に示すように、鉄、鉛、銅、錫、リン、亜鉛、カルシウム、アルミニウム、ナトリウムが検出されました。これらの検出された金属元素から発生箇所を推定すると鉄、鉛、銅、錫・シリンダ・ポンプ内部等リン・オイル添加剤亜鉛、カルシウム、アルミニウム、ナトリウム・外部混入異物であると思われます。このうち、機械部品が摩耗したと思われる元素はのグループです。フェログラフィー異常摩耗の早期発見パラメータとして摩耗粒子を定量化して評価するフェログラフィーのIs値は、潤滑状態が厳しいの乗でした。摩耗粒子の形態で比較的多く観察された粒子は、潤滑状態が正常な場合に発生する摩耗粒子、局部的に高圧・高温となる場合に発生するフリクションポリマ、外部から混入したと思われる鉄錆、樹脂等でした。このような粒子が観察された場合には、潤滑部では正常なマイルド摩耗が発生し、そして局部的ではあるものの高圧・高温の箇所が発生していることも分かります。フリクションポリマは、潤滑油が摺動面に押し込められ高圧状態になると同時に、圧縮熱により高温状態になった結果、基油自身が重合反応を起こし生成することが知られています。そのため、高圧高温状態の解消がなされなければ、潤滑油の劣化が進行し、粘度上昇に因る潤滑異常に進展する場合があります。計数汚染度、重量汚染度は共に当社推奨の管理限界値を超えていました。フィルタ表面の異物観察で鉄錆、砂等が観察されたことから、汚染度が高い要因は、摩耗と外部混入異物の影響と思われます。酸価は.mgKOH/gと新油値の.mgKOH/gに比較して低く、IRの結果、新油のIRスペクトルと一致しない箇所が確認されました。異種油の混入または油名の誤りなどが考えられます。分析の結果、対象潤滑油は油中の汚染度が高いことから、今後、使用時にバルブ類の動作障害やフィルタおよびストレーナの目詰まりが発生することが懸念されます。これを予防するため、至急濾過を推奨します。濾過により、継続使用は可能になると判断します。尚、IR分析の結果から異種油混入か、或いは、油名の誤りがあるか、いずれかの可能性があると思われますので、油名を再度確認するようお願いします。本試料油は、機器停止中にドレンから採油されています。機器が停止している状態では、別紙油粒子の沈降の影響に示すように油槽内で撹拌がなくなり固形物が沈降するため、油中汚染度は高くなると推定されます。今後の採油は、極力運転中もしくは停止直後の油槽中層部から実施されることを推奨します。
報告№104-6048 | 分析№104-00917 | 104-00917 | 分析の結果、前回と同じく計数汚染度、重量汚染度共に当社推奨の管理限界値を超えていました。重量汚染度が管理限界を超えているのは、分析に使用したフィルタ表面の観察結果からわかるように、フィルタ表面には茶褐色のスラッジが見られていることから、油の添加剤成分が析出してスラッジ化したものであると判断できました。このスラッジは、粘着性があり、バルブ類の動作障害、ラインフィルタの目詰まりの原因になる可能性が高いことが確認されています。これらの予想される障害を予防するため、至急除去する必要があります。除去方法は、貴電力所の○○で実績のある当社製清浄分散剤TS－投与と濾過を実施されることを推奨します。これらのことは、計数汚染度がNAS級、重量汚染度がmg/mlと当社推奨の管理限界値を超えていたことフィルタ表面を観察したところ、茶褐色状のスラッジが見られたこと以上のことから判断出来ます。
報告№103-6066 | 分析№103-01500 | 103-01500 | 濾過前の試料油を分析した結果、計数汚染度、D－SOAPを除く項目は良好でした。計数汚染度が、前々回NAS級から、今回NAS級に約ヶ月でランク上昇しました。又、D－SOAPで、前々回に比較して鉄が.からに上昇していました。摩耗粒子の形態観察の結果及び光学顕微鏡写真に示すように、砂、鉄錆等の異物が見られているため、汚染度、D－SOAPの鉄が上昇した要因は外部から混入した異物によるものと考えられました。これらの異物は、通常運転中に外部から混入する可能性がないため、今回採油時に混入した可能性が高いと考えられます。又、潤滑異常の早期発見パラメータである、摩耗過酷度を示すIs値がと非常に良好の範囲にあることから、潤滑状態は良好な状態にあると判断します。尚、RBOTが前々回に比較し、min上昇したのは、新油の補充の影響によると思われます。今後は、今回のRBOT値によりデータ管理を行います。
報告№109-09272 報告№109-09272 | 分析№109-002004 分析№109-002004 | 109-002004 | 結論酸化劣化の進行状況を油分析により監視されることを推奨します。は良好と判断します。計数汚染度は良好と判断します。計数汚染度はNAS級と当社推奨の管理限界値のNAS級以内にあり、良好と判断します。重量汚染度は良好と判断します。重量汚染度は.mg/mlと当社推奨の管理限界値のmg/ml以内にあり、良好と判断します。機器の潤滑状態SOAPの結果、銅が検出されています。SOAPの結果、銅が検出されています。SOAPの結果、油の添加剤成分であるリンが検出されています。一方、銅が検出されています。銅を使用した部分の溶出・摩耗が発生していると考えられます。銅濃度は別紙鉱油の酸化に対する金属触媒の影響に示すように銅濃度が増加すると酸化速度が速まりますので、酸化劣化の進行状況を全酸価の変化で監視されることを推奨します。D－SOAPの結果は良好です。D－SOAPの結果、摩耗により発生する鉄、錫、銅が検出されていないことから、良好と判断します。フェログラフィーの結果は良好です。異常摩耗の早期発見パラメータであるフェログラフィーのIs値がのマイナス乗と良好の範囲にあることから、潤滑状態は正常と判断します。
報告№109-09136 報告№111-00094 | 分析№109-001160 分析№111-000488 | 111-000488 | 本試料油の添加剤は、一般に、タービン油に比較して極圧添加剤や摩耗防止剤などの濃度が高く、この影響でRBOT試験の結果が変動する傾向があります。そのため、ギヤ油の余寿命の評価をタービン油と同等の精度で得るには、RBOTの結果に加え、粘度、水分、全酸価、IRなどのデータを総合的に判断することが必要です。分析の結果、油の粘性を示す粘度は、新油値の.mm/sに比較して粘度変化率が-％のmm/sとほぼ変化はなく、また油中のスラッジの発生量を示す全酸価は、新油値の.mgKOH/gに対して.mgKOH/gで変化が見られず劣化は確認されなかった。さらにはIRの結果でも油が劣化した場合に発生するカルボン酸の発生も確認されず、酸化防止剤の残存量を示すRBOTは、限界値minに比較して、十分に残量があるminであった以上のように、の健全性を示す各パラメータは全て良好であり、潤滑油の劣化は確認されませんでした。油中の水分を計測した結果、水分は.ppmと新油と同等であり、継続使用可能な状態にあることが確認されました。潤滑油は継続使用可能な状態にあると判断します。
報告№109-09539 報告№109-09539 | 分析№109-003331 分析№109-003331 | 109-003331 | ・摩耗状態SOAP／D－SOAPの結果、前回同様に潤滑油中からは鉄が検出されました。粒子観察の結果から、フレッティングにより発生した赤錆が比較的多く観察されたことから、潤滑部で発生している摩耗形態はフレッティング摩耗であることが分かりました。但し、転がり軸受寿命の指標としている摩耗粒子が観察されなかったことから、フレーキングは発生していないと判断でき、また、異常摩耗の早期発見パラメータであるフェログラフィーのIs値が前回のの乗から乗に桁減少していることから、摩耗は安定しているものと判断します。・汚染度計数汚染度は前回のNAS級から変化はないものの、やや高い値でした。ありませんでした。汚染度が高い要因は、摩耗によるものと思われます。結論現在のところ、本軸受は継続使用可能な状態にあると判断できますが、以下に示す対策が必要になると思われます。本機は、回転数がrpm程度ときわめて低速であると想像されることから、やや厳しくなりつつある潤滑状態が異常摩耗に急変することはないと推定されます。しかし、フレッティング摩耗の進行により発生した摩耗粒子が軸受軌道面に噛み込み摩耗を進行させる場合が想定されるため、今後も定期的に分析を実施し摩耗の進行状況を確認することを推奨します。次回分析の時期を回転数rpmと仮定して理論的に求めたところ、最短で約時間となります。この時間は、油中汚染物が均一になるために必要とする時間であり、この時間を経過すれば、再分析の結果から状態の傾向を確認することが可能となりますので、これを参考に次回分析時期を検討されることを提案します。
報告№107-0366 報告№111-00478 | 分析№107-01900 分析№111-002199 | 111-002199_date111118 | 濾過前の試料油を分析した結果、摩耗粒子の形態観察で前回に比較して金属接触が厳しい場合に発生する銅系シビア粒子ホワイトメタル局部的に高圧・高温となる場合に発生するフリクションポリマが比較的多く観察されました。D－SOAPの結果、前回に比較して錫がから.ppmに増加していました。メタルの摩耗前回に比較してSOAP／D－SOAPでメタルの主成分である錫が増加していたことから、メタルの摩耗が進行していることが分かりました。今後、さらに摩耗が進行することが懸念されます。銅系シビア粒子摩耗粒子の観察結果から、発生している摩耗形態は凝着摩耗であることがわかります。観察された摩耗粒子は銅系材料であることから、銅を使用した箇所が局部的に接触する箇所で発生している可能性が考えられます。フリクションポリマフリクションポリマは、潤滑油が摺動面に押し込められ高圧状態になると同時に、圧縮熱により高温状態になった結果、基油自身が重合反応を起こし生成することが知られています。そのため、高圧高温状態の解消がなされなければ、潤滑油の劣化が進行し、粘度上昇に因る潤滑異常に進展する場合があります。これらの障害発生に対する弊害を勘案の上、ヶ月以内に再分析を実施し、汚染度および摩耗の進行状況を確認されることを推奨します。尚、RBOTが前回に比較し、min上昇しています。RBOTが上昇した理由は、更油、補給を実施した仮設タンクで他の軸受油と混合して濾過を実施した濾過機配管内や仮設タンクなどに油が残留していた以上のことが考えられます。お客様情報の～にはいずれにも該当せず、原因は分かりませんでした。但し、今回の分析結果で、酸価および粘度の各データに大きな変化はなく、異種油の混入などは確認されていないため、本試料油は継続使用可能な状態にあります。今後は、今回のRBOT値を基に潤滑油の寿命を評価します。
|  | 113-001158 | 粘度、IR、SOAP-Tの結果で新油と一致しないデータが確認されたことから、異種油の混入または油名の誤りが考えられるため、に示す対策を推奨します。軸受は継続使用可能であるため、分解点検の必要はないと判断します。異種油の混入、油名の確認および、場合によっては更油分析データから新油と一致しないデータが確認されたことから、異種油の混入または油名が違っている可能性があります。油は設備の条件にあった適正な性能のものを使用することが重要であるため、異種油の混入の有無、油名を再確認することを推奨します。再確認し、現在使用している油が設備の条件に不適正であると判明した場合は、更油を推奨します。粘度およびIRで新油と一致しないデータが確認されたことから、異種油の混入または油名の誤りが考えられます。粘度粘度は、mm/sと新油値の.mm/sに比較して粘度変化率が-.％となっており、当社推奨の管理限界値である±％を超えていました。異種油の混入または油名の誤りが考えられます。適正な粘度範囲より低粘度の油を使用した場合、潤滑部で油膜切れが発生し、摩耗の進行に繋がることが懸念されます。水分は.と当社推奨の管理限界値以下にあり、良好と判断します。酸価・IR酸価劣化の進行度は、酸価およびIRの結果から総合的に判断します。酸価は、.mgKOH/gと新油値.mgKOH/g以下にあり、IRの結果で油劣化の兆候を示すカルボン酸の吸収が確認されていないことから、油は劣化していないと判断します。但し、IRの結果、新油のIRスペクトルと一致しない箇所が確認されました。異種油の混入、または油名の誤りなどが考えられます。は良好でした。計数汚染度計数汚染度はNAS級と当社推奨の管理限界値NAS級以下であり、良好でした。重量汚染度は.mg/mlと当社推奨の管理限界値mg/ml以下であり、良好でした。光学顕微鏡写真重量汚染度で濾過したフィルタ表面上の夾雑物を光学顕微鏡で観察した結果、鉄錆、砂等が観察されました。はフェログラフィーおよびSOAP-Tの結果から総合的に判断した結果、正常な状態にあると考えられます。フェログラフィー【定量分析：Is値】Is値は異常摩耗の早期発見パラメータのつで、摩耗粒子を定量化するために用います。今回のIs値は、のマイナス乗と低い値でした。フェログラフィー【定性分析：摩耗粒子および摩耗形態観察】分析結果から観察された全ての粒子量は少でした。Iカップリング発光分光分析【SOAP-T】検出された金属元素から発生箇所を推定すると、以下の通りでした。鉄、錫、亜鉛・軸受等リン、カルシウム、ナトリウム・外部混入異物SOAP-Tの結果、ご提供頂いた新油昭和シェルターボTで添加剤のリンがppmと比較的低い値で検出されていますが、本試料油からはリンがと高い値で検出されました。このことから、添加剤の投与、異種油の混入、または油名の誤りなどが考えられます。
報告№108-0183 報告№108-0183 | 分析№108-01263 分析№108-01263 | 108-01263 | 今回の採油は、対象設備が停止中にタンク下部サンプリング弁から実施しているため、沈降の影響により、油中の粒子濃度は高濃度となっている可能性があることを踏まえて検討しました。分析の結果、高濃度の部分を採油したにもかかわらず、全てのデータが良好の範囲にありました。このことから、機器の潤滑状態は正常であり、この油は継続使用可能と判断します。但し、SOAPの結果、銅がppm検出されており、銅を使用した部分の溶出が発生していると考えられます。この溶出は検出された亜鉛系添加剤の成分と銅が反応し、溶出することが知られています。銅濃度は別紙鉱油の酸価に対する金属触媒の影響に示すように銅濃度が増加すると酸化速度が速まりますので、酸化劣化の進行状況を油分析により監視されることを推奨します。尚、上述しましたように、今回の採油は停止中の採油であるため、運転中の採油に比較して汚染度は高目に出ている可能性があります。次回採油のタイミングは、粒子の沈降の影響を極力抑え、油中粒子が均一な分散状態に近い状態で採油が実施できるように、対象設備の運転中、または停止直後に採油を実施されることを併せて推奨します。は良好と判断します。計数汚染度は良好と判断します。計数汚染度はNAS級と当社推奨の管理限界値のNAS級以内にあり、良好と判断します。重量汚染度は良好と判断します。重量汚染度は.mg/mlと当社推奨の管理限界値のmg/ml以内にあり、良好と判断します。機器の潤滑状態SOAPの結果、銅が多く検出されました。SOAPの結果、銅が多く検出されました。SOAPの結果、油の添加剤成分であるリン、亜鉛が検出されました。一方、銅が検出されました。銅を使用した部分の溶出が発生していると考えられます。この溶出は検出された亜鉛系添加剤の成分と銅が反応し、溶出することが知られています。銅濃度は別紙鉱油の酸化に対する金属触媒の影響に示すように銅濃度が増加すると酸化速度が速まりますので、酸化劣化の進行状況を全酸価の変化で監視されることを推奨します。D－SOAPの結果は良好です。D－SOAPの結果、摩耗により発生する鉄が検出されていないことから、良好と判断します。フェログラフィーの結果は良好です。異常摩耗の早期発見パラメータであるフェログラフィーのIs値がのマイナス乗と良好の範囲にあることから、潤滑状態は正常と判断します。
報告№104-0256 | 分析№104-01957 | 104-01957 | 濾過前の試料油を分析した結果、摩耗粒子形態観察で、金属表面の微小突起、異物の噛み込みにより発生する切削粒子、金属接触が厳しい場合に発生するシビア粒子がやや多く観察されました。軸受摺動面では、厳しい金属接触が発生しています。切削摩耗は、摩耗進行速度が速く注意が必要です。今後、更に摩耗が進行することが懸念されました。これらの障害発生に対する弊害を勘案の上、ヶ月以内に再度分析を実施し、汚染状況及び摩耗の進行状況を確認されることを推奨します。
報告№109-09136 報告№111-00728 | 分析№109-001160 分析№111-003702 | 111-003702 | 対象設備は継続使用可能な状態にあると判断します。但し、SOAP-Tによる分析の結果で、軸受の摩耗を促進するカルシウム濃度が比較的高く検出され、更に潤滑油は粘度が低下し、加えて水分濃度も高い値となっていました。弊社の研究結果によれば、SOAP-Tで高濃度に検出された場合、メタル材質より若干硬いカルシウムの影響により軸受メタルの摩耗は加速的に進行するため、更油、或いは潤滑油の濾過が必要となります。そのため以下の対策を推奨します。更油ディーゼルエンジン中にSOAP-Tでカルシウムが検出された場合、そのカルシウムは硫酸カルシウムになっていることが知られています。このカルシウムは、いわゆる石膏であり、軸受の軟質金属に食い込んだり、埋め込まれたりして潤滑中に相手材を切削し、結果として軸受寿命が短くなることが弊社の研究結果から判明しています。本試料油は、このカルシウム濃度が比較的高いため軸受メタルの摩耗が促進する可能性が極めて高く、また粘度低下も確認されており、油膜切れなどによる摩耗の発生が懸念されます。さらに水分濃度も高く、この影響により金属表面で腐食摩耗が発生し、発生した鉄錆等の粒子が潤滑部に噛み込み摩耗が進行することがあります。これらを総合的に判断し更油を推奨します。定期的な分析摩耗の進行が懸念されるため、今後は定期的に分析を実施し、摩耗の進行状況を確認することを推奨します。フェログラフィーIs値は異常摩耗の早期発見パラメータのつで、摩耗粒子を定量化するために用います。今回のIs値はの乗であり、潤滑状態は厳しいと判断できます。摩耗粒子の形態で比較的多く観察された粒子は、潤滑状態が正常な場合に発生する摩耗粒子でした。これらの摩耗粒子が観察された場合、潤滑部で発生している摩耗形態は、正常なマイルド摩耗であることが分かります。Iカップリング発光分光分析供試の潤滑油を分析した結果、検出された金属元素は、SOAP-Tの結果表に示すように、鉄、鉛、銅、ニッケル、リン、亜鉛、カルシウム、バリウム、ナトリウム、モリブデンでした。検出されたこれらの金属元素から発生箇所を推定すると鉄、鉛、銅・エンジン部品ニッケル、リン、亜鉛、カルシウム、ナトリウム・オイル添加剤バリウム、モリブデン・外部混入異物であると思われます。このうち、機械部品が摩耗したと思われる元素はのグループです。カルシウムなどの析出SOAP-Tでカルシウムが.ppm検出されました。この影響については、別紙カルシウムなどの析出をご覧ください。鉛および銅を使用した箇所の摩耗・溶出SOAP-Tで鉛がppm、銅がppm検出されました。鉛および銅の影響については、別紙鉛および銅を使用した箇所の摩耗・溶出を御覧ください。計数汚染度計数汚染度はNAS級以上と汚染されていました。フィルタ表面の異物観察で鉄錆、砂等が観察されたことから、汚染度が高い要因は、摩耗と外部混入異物の影響と思われます。粒度分布粒度分布は.～μmの範囲にあり、.μmにピークが確認されました。μm以下の粒子が多いことから、燃焼して発生したすす等が油中粒子の主成分であることが推測できます。粘度粘度は、mm/sと新油値のmm/sに比較して粘度変化率が-％となっており、当社推奨の管理限界値である±％を超えていました。ディーゼルエンジンオイルの粘度低下は、別紙内燃機関における粘度の低下を御覧下さい。水分はppmと当社推奨の管理限界値を超えていました。今後、水分の影響でエンジン内部に錆が発生し、その影響で摩耗が発生する懸念があります。
報告№109-09136 報告№110-00685 | 分析№109-001160 分析№110-003192 | 110-003192 | 金属元素と濃度の分析は、試料油を以上の高温で発光させ、その光を分光器で分光し、分光によって得られた光の強度と金属固有の波長とから元素を特定するIカップリング発光分光分析法）を用います。また摩耗状態は、SOAPにより求めた金属成分と濃度にフェログラフィー法による摩耗粒子分析とを加味して総合的に評価しますが、摩擦面の摩耗機構と摩耗状態の判断は摩耗粒子の形態と、異常摩耗の早期発見パラメータであるIs値により判断します。Iカップリング発光分光分析供試のギヤ油を分析した結果、検出された金属元素は、油中金属濃度の結果表に示すように、鉄、ニッケル、錫、カルシウム、アルミニウム、ナトリウムが検出されました。これらの検出された金属元素から発生箇所を推定すると鉄、ニッケル、錫・ギヤ・軸受等カルシウム、アルミニウム、ナトリウム・外部混入異物であると思われます。このうち、機械部品が摩耗したと思われる元素はのグループです。フェログラフィー異常摩耗の早期発見パラメータとして摩耗粒子を定量化して評価するフェログラフィーのIs値は、潤滑状態が正常なの乗でした。摩耗粒子の形態で比較的多く観察された粒子は、潤滑状態が正常な場合に発生する摩耗粒子、繰返し応力を受けて発生する疲労摩耗粒子でした。このような摩耗粒子が観察された場合には、潤滑部では正常なマイルド摩耗と疲労による疲労摩耗が発生していることが分かります。計数汚染度はやや高い値でした。フィルタ表面の異物観察で金属片、鉄錆等が観察されたことから、汚染度が高い要因は、摩耗と外部混入異物の影響と思われます。粘度、水分、全酸価、IRの各データは良好でした。減速機および潤滑油は継続使用可能な状態にあると判断します。今後も定期的に分析を実施し、摩耗の進行状況を確認することを推奨します。なお、トライボ診断ではバックラッシの増加量を分析結果から計算できますので、構造が確認できる図面、ギヤの形式、歯形、モジュール、歯数、歯幅、油入替後の稼働時間ならびに分解点検後の稼働時間をお知らせ下さい。計算結果をご報告いたします。
報告№103-0207 | 分析№103-02067 | 103-02067 | 本試験は、油中の摩耗粒子から得られる情報からベアリング軌道面の状態を推定することを目的としました。分析の結果、ベアリングの使用時間と本試料油の使用時間とが同じであると仮定した場合、ベアリング軌道面の％程度にフレーキングが発生していると推定できます。又、このフレーキングはさらに進展することが懸念されます。進行状況を確認のため、ヶ月以内に再度分析を実施し、フレーキングの進行状況を確認されることを推奨します。これらのことは、鉄濃度から計算したフレーキングの発生面積が内輪軌道面の面積の凡そ％であること。観察された摩耗粒子が摩擦熱が高い場合にみられる黒色の疲労摩耗粒子が多く見られたこと。以上のことから判断しました。
報告№107-0366 報告№110-00183 | 分析№107-01900 分析№110-000717 | 110-000717 | 濾過前の試料油を分析した結果、前回同様に摩耗粒子の形態観察でフレッティングにより発生したμm以下の赤錆、～μmサイズのホワイトメタルのシビア粒子が比較的多く観察されました。SOAP／D－SOAPの結果、前回同様に鉄および錫が検出され、D－SOAPの鉄が増加していました。フィルタ表面の異物観察で表面は赤褐色になっていました。フレッティングの発生要因は、スラストランナー固定部やスラストメタル台金部の鉄系材料が接合されたり、勘合されたりする部分から発生します。フレッティングによる赤錆が少量発生しても直ちに異常ではありませんが、場合によっては、発生した赤錆が軸受摺動面に噛み込み、摩耗を進行させる場合があります。また、前回からD－SOAPの鉄が増加し、ホワイトメタルが比較的多く観察されたことから、フレッティングによる摩耗とその影響と思われる軸受メタルの摩耗が進行していると思われます。今後、赤錆が軸受摺動面に噛み込み発生する軸受の摩耗進行に対して監視を強化する必要がありますので、ヶ月後に再度分析を実施し、汚染度および摩耗の進行状況を確認することを推奨します。尚、今後は軸受メタルの摩耗量から摩耗状態を評価する必要があります。この場合、本軸受の設備油量をお知らせください。
報告№106-6023 報告№106-6030 | 分析№106-00388 分析№106-00724 | 106-00724 | オーバーホールヶ月後に初期試験を実施した結果、観察された摩耗粒子から下部メタルにはなじみ摩耗が発生していたと考えられました。なじみ摩耗が発生した場合、観察される摩耗粒子には球状粒子を含むなじみ摩耗特有の摩耗粒子が観察されることが多く、特に今回のように球状粒子が観察された場合は、なじみ過程が正常に終了せず局部的な金属接触がごく一部で発生したと考えられます。この接触が、既に正常な状態に推移しているか、或いは、進行しているのかを確認するためには、ヶ月毎にあと回の初期試験を実施されることを推奨します。これらのことは、計数汚染度がNAS級と初期値としてはやや高いこと異常摩耗の早期発見パラメータであるフェログラフィーのIs値がの乗とやや高く、摩耗粒子の形態観察の結果、金属接触が厳しい場合に発生するシビア粒子、摩擦熱が高い場合に発生する黒錆がやや多く観察されたこと以上のことから判断しました。
報告№108-0204 報告№108-0199 | 分析№108-01503 分析№108-01419 | 108-01419 | 、軸受の潤滑状態を確認する。今回の採油は、対象設備の停止中にドレン弁から実施しているため、油循環中に採油した場合に比較し、油中粒子の沈降の影響を受け、分析データが高濃度に出る可能性があります。今回の分析は以上のことを踏まえて結果を検討しました。分析の結果、摩耗粒子の形態観察で外部から混入したと思われる鉄錆、砂、樹脂等が多く観察されました。今回の採油は対象設備の停止中にドレン弁から採油を実施しているため、これらの異物は、ドレン弁配管内部に残留していた汚染物が検出された可能性が高いと思われます。但し、粒子濃度が高めになる箇所からの採油であるにもかかわらず、異常な摩耗により発生する大型の摩耗粒子が確認されていないことから、本軸受は継続使用可能な状態にあると判断します。一方、を示す粘度、水分、全酸価、RBOTの各データは良好の範囲にあることから、この油は継続使用可能と判断します。尚、上述しましたように今回の採油は対象設備の停止中の採油であるため、油中の摩耗粒子などが平均的に分散した状態とはいえない状態で採油されている可能性があります。採油は、粒子の沈降の影響を少なくすることが重要であり、そのため油中粒子が均一な分散状態で実施されることを併せて推奨します。
報告№109-09136 報告№112-00713 | 分析№109-001160 分析№112-003291 | 112-003291 | 油の劣化は確認されていないものの、汚染度が高いことから、以下の対策を推奨します。軸受は継続使用可能な状態にあると判断します。但し、将来的な摩耗進行の有無を確認するためにも傾向監視を継続することが有効です。更油および油槽内の清掃潤滑油が汚染されていることから、油槽内は汚染されていると思われます。更油をする際には、油槽内を清掃し、更油する新油もNAS級程度の清浄な潤滑油を更油することを推奨します。定期的な分析定期的な分析を実施することにより、データの変化から異常の兆候を早期に発見することが可能となります。今後懸念される切削摩耗および凝着摩耗、疲労摩耗の進行を監視するため、定期的に分析を実施することを推奨します。フェログラフィーおよびSOAP-Tのデータから総合的に解析した結果、軸受は健全であり、継続使用可能と評価できますが、引続き軸受の機能が保持されていることを確認するためにも、潤滑油診断による傾向管理が有用と考えます。フェログラフィー【定量分析：Is値】Is値は異常摩耗の早期発見パラメータのつで、摩耗程度を定量化するために用います。今回のIs値はの乗と高い値でした。フェログラフィー【定性分析：摩耗粒子および摩耗形態観察】分析結果から比較的多く観察された摩耗粒子は、以下の通りでした。切削粒子・異物や金属表面の微小突起による切削摩耗により発生。疲労摩耗粒子・繰返し応力を受けて発生。銅系シビア粒子・潤滑状態がやや厳しい凝着摩耗により発生。金属潤滑部が局部的に油膜切れを起していると考えられます。フリクションポリマ・局部的に高圧・高温となる場合に発生。観察された摩耗粒子の中でも切削粒子、銅系シビア粒子は、将来的な摩耗の進行に繋がる可能性を示唆しているため、傾向監視が必要と思われます。摩耗形態の中でも切削摩耗は摩耗進行速度が速く、転がり軸受でこの摩耗形態が発生した場合には寿命が分の程度に低下することも知られており、切削摩耗により生じた軌道面の損傷が起点となって、転がり軸受の寿命となるフレーキングに進展することから、傾向監視が必要です。シビア粒子は、凝着摩耗に分類されます。この摩耗粒子は、軌道面で凝着、破断を繰り返し、この過程で生じる移着粒子が成長して摩耗粒子となります。そのため、軌道面では局部的に油膜切れが発生していることを示しています。この状態が継続した場合、摩耗粒子のサイズは徐々に大型化していき、最終的には軸受の損傷に至る場合があります。銅を使用した箇所は、転がり軸受の保持器であると推定されます。保持器であった場合、今後保持器の摩耗が進行することで転動体とのギャップが大きくなると共に振動が増大し、摩耗の進行につながることが懸念されます。Iカップリング発光分光分析【SOAP-T】検出された金属元素から発生箇所を推定すると、以下の通りでした。鉄、鉛、銅、クロム、ニッケル、錫、亜鉛・軸受等リン・添加剤カルシウム、バリウム、アルミニウム、ケイ素、ナトリウム・外部混入異物ケイ素の検出SOAP-Tでケイ素が検出されました。一般に、潤滑油中からケイ素が検出された場合の原因として、以下の点が挙げられます。シリコン油或いは、シリコン系の添加剤が検出されるフェログラフィーおよびフィルタ表面の異物観察で砂が多く観察されて検出されるシリコングリースをシール部に塗布している場合、このシリコングリースが潤滑油に混入して検出されるケイ素が多く検出された原因がであると軸受軌道面に噛み込み摩耗が進行したり、である場合は潤滑油とグリースの混合により粘度が上昇し、粘性抵抗が増大することにより、油温が上昇する等の悪影響を及ぼすことがあります。分析の結果から、今回検出された原因は、比較的高濃度であることからの可能性が考えられます。については、分析結果では確認することが出来ませんので、これに関する情報があれば提供をお願いします。亜鉛を使用した箇所の溶出・摩耗SOAP-Tの結果、亜鉛が検出されました。亜鉛を使用した箇所の溶出・摩耗が発生していると思われます。亜鉛メッキ等であった場合、耐食性が低下して腐食に進展することが懸念されます。計数汚染度はNAS級以上、重量汚染度は.mg/mlと共に当社推奨の管理限界値を超えていました。フィルタ表面の異物観察で粘ちょう物、金属片、砂等が観察されたことから、汚染度が高い要因は、摩耗とスラッジ、そして外部混入異物の影響と思われます。粘度、水分、酸価、IRの各データは良好でした。
報告№103-0137 | 分析№103-01212 | 103-01212 | 濾過前の試料油を分析した結果、軸受摺動面で厳しい金属接触が発生していることが確認されました。直ちに異常ではないものの、ヶ月後に再度分析を実施し、摩耗の進行状況を確認されることを推奨します。これらのことは、異常摩耗の早期発見パラメータであるフェログラフィーのIs値が、.と非常に良好の範囲にあるものの、摩耗粒子の形態観察の結果、金属表面の微小突起、異物の噛み込みにより発生する切削粒子、金属接触が厳しい場合に発生するシビア粒子、外部から混入した異物が見られ、更に、光学顕微鏡写真に示すように、金属片、異物が多く見られたことから判断しました。
報告№109-09094 報告№112-00124 | 分析№109-000916 分析№112-000496 | 112-000496_date121122 | グリースおよび軸受は継続使用可能な状態にあると判断します。はフェログラフィーおよびSOAP-Tの結果から総合的に判断した結果、正常な状態にあると考えられます。フェログラフィー【定性分析：摩耗粒子および摩耗形態観察】分析結果から比較的多く観察された粒子は、以下の通りでした。正常な摩耗粒子・潤滑状態が正常なマイルド摩耗により発生。Iカップリング発光分光分析【SOAP-T】検出された金属元素から発生箇所を推定すると、以下の通りでした。鉄、鉛、アンチモン、ニッケル、錫・軸受等リン、亜鉛、カルシウム、アルミニウム、ケイ素、ナトリウム、モリブデン・添加剤、増ちょう剤、外部混入異物グリースの物理的性状滴点、酸価、IRの各データは良好でした。尚、ちょう度は油量が不足していたため、測定することはできませんでした。≪状態監視とパラメータ≫分析の目的および各分析のパラメータは以下の通りです。特性低下目的：グリースの分析結果から、グリースの物理的性状や劣化傾向などを確認する。酸価JISK赤外線吸収スペクトルJISKちょう度JISK滴点JISK摩耗目的：グリース中の摩耗粒子を分析する事により、回転・摺動部の潤滑状態、摩耗劣化の程度、余寿命などを解析する。摩耗診断電子顕微鏡観察JISKX線マイクロアナリシス油中金属濃度JISK≪分析結果≫特性低下酸価：良好酸価.mgKOH/gは管理基本値の.mgKOH/g以内にあることから問題は無いと判断します。赤外線吸収スペクトル：良好ちょう度：油量不足のため測定することは来ませんでした。滴点：良好滴点はと管理基本値のに比較し大きな変化はないことから問題は無いと判断します。摩耗摩耗診断：良好摩耗診断の結果、潤滑状態が正常な場合に発生する摩耗粒子が比較的多く観察されました。電子顕微鏡観察・X線マイクロアナリシス：今回は実施していません。油中金属濃度：良好油中金属濃度の結果、摩耗により発生する鉄、鉛、アンチモン、ニッケル、錫、油の添加剤成分や増ちょう剤等であるリン、亜鉛、カルシウム、アルミニウム、ケイ素、ナトリウム、モリブデンが検出されたものの、良好と判断します。
報告№109-09136 報告№110-00288 | 分析№109-001160 分析№110-001121 | 110-001121 | 潤滑油は継続使用可能な状態にあると判断します。
報告№109-09136 報告№110-00193 | 分析№109-001160 分析№110-000752 | 110-000752 | ・摩耗状態前々回に比較して、SOAP／D－SOAPの鉄および錫濃度に大きな変化はなく、異常摩耗の早期発見パラメータであるフェログラフィーのIs値がのマイナス乗と良好でした。但し、粒子観察の結果、金属潤滑部が局部的に油膜切れを起して発生するシビア粒子が若干観察されるため、局部的に凝着摩耗が発生したものと思われます。・汚染度計数汚染度はNAS級と良好でした。・粘度、水分、全酸価、IR、RBOTの各データは良好でした。結論現在のところ、潤滑油および軸受は継続使用可能な状態にあると判断できますが、粒子観察の結果で凝着摩耗の発生が確認されています。凝着による摩耗が発生している場合、潤滑状態の改善がなければ、摩耗が進行する可能性がありますので、念のためヶ月後に再度分析を実施し、摩耗の進行の有無を確認することを推奨します。この追跡分析の結果で摩耗の進行がなければ、水車軸逆転現象の軸受への影響は小さかったものと判断できます。
報告№108-5071 報告№110-00286 | 分析№108-02721 分析№110-001103 | 110-001103 | を示す粘度、水分の各データは良好でした。全酸価は、別紙表および図の全酸価上昇傾向に示す通り、更油時の.mgKOH/g以降上昇傾向にありました。現在のところ、IRで油劣化の兆候を示すカルボン酸の吸収が確認されていないことから、現状は使用可能と判断しますが、今後は油の劣化進行に注意が必要です。泡立ち試験の結果は、-と新油値が-であるのに比較して高い値となっていたことから、消泡性能が低下していることが分かりました。今後の使用状況によっては油の酸化劣化が進行したり、ギヤ歯面およびベアリング軌道面で油膜切れが発生したりする場合があるため、消泡剤の添加による消泡性能の改善など何らかの対応が必要になると思われます。潤滑油は継続続使用可能な状態にあるものの、今後は障害予防を目的に以下の対策を推奨します。消泡性能の低下消泡性能が低下した場合、ギヤ歯面での油膜形成に影響が出て摩耗の発生が進展することがあります。今後は消泡性能低下の影響により摩耗が進展する可能性がありますので、フェログラフィーおよびSOAPを追加することを推奨します。全酸価の上昇今後、全酸価の上昇が予測されますので、同様に分析周期を短縮して傾向監視を強化することを併せて推奨します。泡立ち試験の結果、消泡性能が低下していることが確認されました。粘度粘度は.mm/sと新油値mm/sに比較して、粘度変化率は-％で、当社推奨の管理限界値である±％以内にあり、良好と判断します。泡立ち試験泡立ち試験は-と新油に比較して高い値でした。水分はと当社推奨の管理限界値の以下であり、良好と判断します。全酸価全酸価は.mgKOH/gと新油値.mgKOH/gに比較して高いものの、IRの結果で油劣化の兆候を示すカルボン酸の吸収が確認されていないことから、良好と判断します。
報告№109-09136 報告№113-00184 | 分析№109-001160 分析№113-000671 | 113-000671 | 分析の結果、油の劣化は確認されず、汚染度も良好の範囲にあることから、潤滑油は継続使用可能な状態にあると判断します。軸受分析の結果、D-SOAPで軸受メタルの主成分である錫が僅かですが検出されたことから、軸受メタルはごく一部で摩耗していると推定されました。軸受の摩耗は軽微であるものの、今後、摩耗が進行するのか、或いは、安定するのかを確認する必要があるため、以下の内容を推奨します。ヶ月後に再分析今後、摩耗が進行するのか、或いは、安定するのかを確認する必要があるため、ヶ月後に回目の初期試験を実施し、汚染度および摩耗の進行状況を確認することを推奨します。分析結果はフェログラフィーおよびSOAP/D-SOAPの結果から総合的に判断した結果、継続使用は可能ですが、今後の機器の機能を確認するためにも傾向管理が有用と考えます。フェログラフィー【定量分析：Is値】Is値は異常摩耗の早期発見パラメータのつで、摩耗程度を定量化するために用います。今回のIs値はのマイナス乗と低い値でした。フェログラフィー【定性分析：摩耗粒子および摩耗形態観察】分析結果から観察された全ての粒子量は少でした。Iカップリング発光分光分析【SOAP／D-SOAP】検出された金属元素から発生箇所を推定すると、以下の通りでした。鉄、錫・軸受等バリウム・添加剤カルシウム、アルミニウム、ナトリウム・外部混入異物計数汚染度、重量汚染度は、共に良好でした。IR、RBOTは、共に良好でした。
報告№109-09136 報告№112-00564 | 分析№109-001160 分析№112-002338 | 112-002338_date140307 | 潤滑油の劣化はなく、汚染度は良好な範囲にあることから、継続使用可能と判断します。軸受は継続使用可能な状態にあると判断します。はフェログラフィーおよびSOAP-Tの結果から総合的に判断した結果、正常な状態にあると考えられます。フェログラフィー【定量分析：Is値】Is値は異常摩耗の早期発見パラメータのつで、摩耗粒子を定量化するために用います。今回のIs値はのマイナス乗と低い値でした。フェログラフィー【定性分析：摩耗粒子および摩耗形態観察】分析結果から比較的多く観察された粒子は、以下の通りでした。フリクションポリマ・局部的に高圧・高温となる場合に発生。Iカップリング発光分光分析【SOAP-T】検出された金属元素から発生箇所を推定すると、以下の通りでした。鉄、銅・軸受等リン・添加剤カルシウム、ケイ素、ナトリウム・外部混入異物計数汚染度、重量汚染度は共に良好でした。．粘度、水分、酸価、IR、RBOTの各データは良好でした。尚、RBOTは減少傾向が確認されませんでした。このことから、酸化防止剤の消耗は確認されず、この油は継続使用可能な状態にあると判断できました。直近の更油日から今回までの稼働時間が時間であることから、今後、少なくとも稼働時間で時間は使用可能と考えられます。
報告№109-09136 報告№113-00044 | 分析№109-001160 分析№113-000140 | 113-000140 | 油の劣化は確認されず、油中の汚染度は良好な範囲にあることから、継続使用可能な状態にあると判断します。対象設備は継続使用可能な状態にあると判断します。バックラッシによる評価トライボ診断では、バックラッシの増加量を分析結果から計算できますが、今回は情報が不足していたため、仮定して計算しております。不足している情報をお知らせ頂ければ、より正確な診断を行うことが出来ますので、可能であれば情報をお知らせ下さい。はフェログラフィーおよびSOAP／D-SOAPの結果から総合的に判断した結果、正常な状態にあると考えられます。フェログラフィー【定量分析：Is値】Is値は異常摩耗の早期発見パラメータのつで、摩耗粒子を定量化するために用います。Is値は前回に比較してのマイナス乗からマイナス乗に低下し、低い値でした。フェログラフィー【定性分析：摩耗粒子および摩耗形態観察】分析結果から観察された全ての粒子量は少でした。Iカップリング発光分光分析【SOAP／D-SOAP】検出された金属元素から発生箇所を推定すると、以下の通りでした。カルシウム、ケイ素、ナトリウム・外部混入異物バックラッシご提供いただいた減速機に関する情報からハスバ歯車の組み合わせの段減速機構であり、この歯車の構成から接触点箇所のバックラッシを求めました。歯幅が不明でしたのでmmと仮定しました。ギヤのバックラッシの増加量を求めた結果、バックラッシの増加量は約.μmと推定されます。バックラッシ増加分の上限値は、メーカにより差異はあるものの、当社の推奨するバックラッシは、一般に推奨されるμmを管理目安にしています。この値に比較して十分に小さい値であり、SOAP/D-SOAPの鉄濃度に変化はないことから、摩耗は安定していると思われます。計数汚染度は、前回に比較してNAS級からNAS級にランク低下し、重量汚染度は、.mg/mlから.mg/mlに低下しており、共に良好でした。粘度、水分、全酸価、IR、RBOTの各データは、前回同様に良好でした。尚、RBOTは、新油値に比較して大きな値であり減少傾向は確認されませんでした。このことから、酸化防止剤の消耗は確認されず、この油は継続使用可能な状態にあると判断できました。
報告№108-5101 報告№108-5101 | 分析№108-03154 分析№108-03154 | 108-03154 | 泡立ち試験の結果は、一般的には消泡性能が低くいと判断できる値の-でしたが、新油値の-と同レベルにあったため、良好と判断しますまた、を示す粘度、水分、全酸価の各データが良好の範囲にあることから本試料油は継続使用可能です。尚、水分が新油に比較して高い値です。使用油であるAlphasynPGは、ポリグリコールベースの合成ギヤオイルであるため、水分を吸収しやすい特性があります。今後は、水分濃度の増加に注意されることを推奨します。機器の潤滑状態潤滑状態指数はのマイナス乗と濾過設備のない機器であれば正常な潤滑状態にあると判断できますが、ギヤボックスの油系統にはインラインフィルタとオフラインフィルタがあり、粒子の大部分は捕捉され、異常な摩耗状態が発生したとしても正常な潤滑状態にあると誤認してしまう可能性があります。ポンプの吐出量が不明であるため、フィルタが設置されていない場合の潤滑状態を推定することが出来ませんので、発生した摩耗粒子の形態から判断します。その結果、μm以下の摩耗粒子が観察されたことから、ギヤ歯面ではマイルドな摩耗状態が発生している可能性があります。また、摩耗粒子の形態観察の結果、μm以下の摩耗粒子が支配的で確認された量は少なく、フィルタの濾過性能が持続していると考えられます。以上のことから、フィルタの捕捉の影響による誤認を避けるため、これまでの採油箇所に加え、インラインフィルタとオフラインフィルタの捕捉物も分析し、その結果から潤滑状態を評価することを提案します。フィルタ捕捉物の分析を実施する際には、フィルタ使用時間の情報をご提供いただけますようお願い致します。泡立ち試験の結果、消泡性能が低いと判断できる値であるものの、新油と同レベルにあると判断します。水分が新油に比較して高い値です。使用油であるAlphasynPGは、ポリグリコールベースの合成ギヤオイルであるため、水分を吸収しやすい特性があります。今後は、水分濃度の増加に注意されることを推奨します。粘度は良好。粘度は.mm/sと新油値.mm/sに比較して、粘度変化率は-％で、当社推奨の管理限界値である±％以内にあり、良好と判断します。粘度はmm/sとなっています。粘度はmm/sとなっています。粘度指数はとなっています。粘度指数はとなっています。泡立ち試験は-となっています。泡立ち試験は-と新油と同レベルにあり、消泡性能が新油と同レベルにあると判断します。水分は新油値より高い値となっています。水分はppmと新油値より高い値となっています。全酸価は良好。全酸価は.mgKOH/gと新油値.mgKOH/gに比較して高いものの、IRの結果で油劣化の兆候を示すカルボン酸の吸収が確認されていないことから、良好と判断します。機器の潤滑状態摩耗粒子の形態観察の結果、ギヤ歯面の摩耗で発生したと推定されるμmサイズの摩耗粒子が観察されています。μmサイズの摩耗粒子が観察されています。異常摩耗の早期発見パラメータである潤滑状態指数がのマイナス乗と正常の範囲にあるものの、摩耗粒子の形態観察の結果、ギヤ歯面の摩耗で発生したと推定されるμmサイズの摩耗粒子が観察されています。
|  | 113-002516 | フェログラフィーで観察された代表的な摩耗粒子は以下の通りです。疲労摩耗粒子・繰返し応力による金属疲労で発生。大型化するとフレーキングの発生が懸念されます。シビア粒子・潤滑状態がやや厳しい凝着摩耗により発生。極微小領域で油膜切れが発生したことを示します。今回、μmサイズの大型の疲労摩耗粒子が確認されたことから、軸受の摩耗状態は厳しくなっている可能性があるため、点検或いは短期間での再分析による摩耗状態の確認が必要です。
報告№109-09103 報告№109-09103 | 分析№109-000994 分析№109-000994 | 109-000994 | 泡立ち試験の結果は、一般的には消泡性能が低くいと判断できる値の-でしたが、新油値の-と同レベルにあったため、良好と判断します。また、を示す粘度、全酸価の各データが良好の範囲にあることから、本試料油は継続使用可能と判断します。尚、水分が新油に比較して高い値です。使用油であるAlphasynPGは、ポリグリコールベースの合成ギヤオイルであるため、水分を吸収しやすい特性があります。今後は、水分濃度の増加に注意されることを推奨します。機器の潤滑状態潤滑状態の異常の早期発見パラメータである潤滑状態指数は、のマイナス乗と濾過設備のない機器であれば正常な潤滑状態にあると判断できます。しかし、当該機の潤滑系にはフィルタが設置されているため、別紙インライン・オフラインフィルタの影響に示すとおり、潤滑状態が異常となり大型の摩耗粒子が発生したとしても粒子の大部分が捕捉されてしまい正常な潤滑状態にあると誤認してしまう可能性があります。このようなフィルタの影響を考慮に入れたLCインデックスは、摩耗がやや厳しい状態に分類されるの乗領域となりました。推定により求めたLCインデックスがこの値であれば、ギヤの継続続使用は可能と思われますが、的確な潤滑状態を確認するには、ヶ月後に再度分析を実施し、摩耗進行の有無を確認することを推奨します。尚、摩耗粒子の形態観察で観察された粒子は、μmサイズの粒子が比較的多く観察されており、フィルタ精度μmのオフラインフィルタの効果が低下している可能性があります。オフラインフィルタに目詰まりが発生している可能性がありますので、差圧の上昇またはオフラインフィルタの吐出量の減少がないかご確認下さい。泡立ち試験の結果、消泡性能が低いと判断できる値であるものの、新油と同レベルにあると判断します。粘度は良好。粘度はmm/sと新油値.mm/sに比較して、粘度変化率は-.％で、当社推奨の管理限界値である±％以内にあり、良好と判断します。粘度はmm/sとなっています。粘度はmm/sとなっています。粘度指数はとなっています。粘度指数はとなっています。泡立ち試験は-です。泡立ち試験は-と新油と同レベルにあり、消泡性能が新油と同レベルにあると判断します。水分は新油値より高い値となっています。水分はppmと新油値より高い値となっています。全酸価は良好。全酸価はmgKOH/gと新油値.mgKOH/gに比較して高いものの、IRの結果で油劣化の兆候を示すカルボン酸の吸収が確認されていないことから、良好と判断します。機器の潤滑状態精密な濾過設備がない機器であれば、潤滑状態指数は正常の範囲にあると判断します。潤滑状態指数は正常の範囲にあると判断します。異常摩耗の早期発見パラメータである潤滑状態指数がのマイナス乗と精密な濾過設備がない機器であれば、潤滑状態指数は正常の範囲にあると判断します。
報告№109-09495 報告№109-09495 | 分析№109-003007 分析№109-003007 | 109-003007 | ・汚染度前回に比較して計数汚染度がNAS級から変化はありませんでした。・摩耗状態SOAP／D－SOAPの結果、鉄および錫濃度に変化はありませんでした。異常摩耗の早期発見パラメータであるフェログラフィーのIs値がのマイナス乗と良好の範囲にありました。前回同様に全てのデータが良好の範囲にあることから、摩耗の安定が確認され、潤滑状態は正常と判断します。結論本軸受は継続使用可能な状態にあると判断します。は良好と判断します。計数汚染度計数汚染度はNAS級と当社推奨の管理限界値のNAS級以内にあり、良好と判断します。重量汚染度は.mg/mlと当社推奨の管理限界値のmg/ml以内にあり、良好と判断します。機器の潤滑状態機器の潤滑状態は正常と判断します。SOAPSOAPの結果、油の添加剤成分であるリンが検出されました。摩耗により発生する鉄および錫が検出されていないことから、良好と判断します。D－SOAPD－SOAPの結果、摩耗により発生する鉄および錫が検出されていないことから、良好と判断します。フェログラフィー異常摩耗の早期発見パラメータであるフェログラフィーのIs値がのマイナス乗と良好の範囲にあることから、潤滑状態は正常と判断します。
報告№108-5071 報告№113-00677 | 分析№108-02721 分析№113-002918 | 113-002918 | 潤滑油は継続使用可能な状態にあると判断します。但し、消泡性能の低下および酸価がやや高いことから、以下の対策を推奨します。追加分析消泡性能が低下した場合、ギヤ歯面での油膜形成に影響が出て摩耗が進展することがありますので、フェログラフィーおよびSOAP-Tを追加して摩耗により発生する油中金属濃度や潤滑状態を確認することを推奨します。分析周期の短縮今後、酸価の上昇が予想されますので、分析周期を短縮して傾向監視を強化することを推奨します。酸価は、前回の.mgKOH/gから.mgKOH/gに若干上昇していました。現在のところ、IRで油劣化の兆候を示すカルボン酸の吸収が確認されていないことから、継続使用可能な状態にあると判断しますが、酸価が上昇し始めていることから、今後の劣化進行に注意が必要です。水分がと新油値ppmに比較してやや高い値でした。使用油であるAlphasynPGは、ポリグリコールベースの合成ギヤオイルであるため、水分を吸収しやすい特性があります。前回に比較してやや増加していました。泡立ち試験泡立ち試験の結果は、-と新油値が-であるのに比較して、泡立ち度が高い値となっていたことから、消泡性能が低下していることが分かりました。今後の使用状況によっては油の酸化劣化が進行したり、ギヤ歯面およびベアリング軌道面で油膜切れが発生したりする場合があるため、消泡剤の添加による消泡性能の改善など何らかの対応が必要になると思われます。分析結果消泡性能が低下していることが確認されました。粘度粘度はmm/sと新油値mm/sに比較して、粘度変化率は-.％で、当社推奨の管理限界値である±％以内にあり、良好と判断します。泡立ち試験泡立ち試験は-と新油に比較して泡安定度が高い値でした。水分はと新油値より高い値でした。酸価は.mgKOH/gと新油値.mgKOH/gに比較して高いものの、IRの結果で油劣化の兆候を示すカルボン酸の吸収が確認されていないことから、良好と判断します。
報告№109-09249 報告№111-00162 | 分析№109-001747 分析№111-000801 | 111-000801 | 潤滑油および軸受は継続使用可能な状態であると判断します。但し、摩耗速度の早い切削粒子が確認されたことから、摩耗の進行が懸念されるため、念のため以下の対策を推奨します。切削摩耗の進行を監視するため、定期的に分析を実施し、摩耗の進行状況を確認することを推奨します。フェログラフィー異常摩耗の早期発見パラメータとして摩耗粒子を定量化して評価するフェログラフィーのIs値は、潤滑状態が正常なの乗でした。摩耗粒子の形態で比較的多く観察された粒子は、潤滑状態が正常な場合に発生する摩耗粒子、異物の噛み込みにより発生する切削粒子でした。これらの摩耗粒子が観察された場合、潤滑部で発生している摩耗形態は、正常なマイルド摩耗と異物による切削摩耗が発生していることが分かります。特に、切削摩耗は摩耗形態の中でも摩耗進行速度が速く、転がり軸受でこの摩耗形態が発生した場合には寿命が分の程度に低下することも知られています。切削摩耗により生じた軌道面の損傷が起点となって転がり軸受の寿命となるフレーキングに進展することが懸念されます。Iカップリング発光分光分析供試のギヤ油を分析した結果、検出された金属は油中金属元素の結果表に示すように、鉄、錫、リン、亜鉛、カルシウム、アルミニウム、ケイ素、ナトリウム、ホウ素でした。これら検出された金属元素から発生箇所を推定すると、鉄、錫・軸受等リン・オイル添加剤亜鉛、カルシウム、アルミニウム、ケイ素、ナトリウム、ホウ素・外部混入異物であると思われます。このうち、機械部品が摩耗したと思われる元素はのグループです。汚染粒子数はやや高い値でした。フィルタ表面の異物観察で鉄錆、砂等が観察されたことから、汚染度が高い要因は、摩耗と外部混入異物の影響と思われます。粘度、全酸価、酸化安定度、有機物・有機化合物の各データは良好でした。分析結果特性低下特性低下に係るパラメータの分析結果は良好と判断します。粘度粘度は.mm/sと新油値.mm/sに対する粘度変化率は+％で、当社推奨の管理限界値である±％以内にあり、良好と判断します。全酸価添加タービン油の全酸価は、油メーカによって初期値が違うため統一した管理基準を設定するのが困難であることから、当社では管理限界値を設定しておらず、新油分析値との比較及び他の分析項目の結果より全酸価の状態判断を行います。その結果、全酸価は.mgKOH/gと新油値.mgKOH/gに比較して若干高くなっていますが、IRチャートに示すように劣化の兆候として現れるカルボン酸などの有機物・有機化合物の発生が確認されていないことから、良好と判断します。酸化安定度酸化安定度はminであり、当社推奨の管理限界値のmin以上であることから良好と判断します。有機物・有機化合物有機物・有機化合物は、IRチャートによる新油分析値との比較の結果、cm-付近に劣化の兆候を示すカルボン酸の吸収が確認されていないことから、良好と判断します。色相はLであり、新油値のLに比較して大きな変化はないことから、良好と判断します。汚染に係るパラメータの分析結果は、汚染粒子数はやや高い値でした。水分は.ppmであり、当社推奨の管理限界値の以下であることから良好と判断します。汚染粒子数はNAS級であり、当社推奨の管理限界値のNAS級以内であるものの、やや高い値でした。汚染度物重量はmg/mlでした。摩耗フェログラフィーによる摩耗粒子の観察の結果、潤滑状態が正常な場合に発生する摩耗粒子、異物の噛み込みにより発生する切削粒子が比較的多く観察されました。異常摩耗の早期発見パラメータであるフェログラフィーのIs値がの乗と良好の範囲にあるものの、摩耗粒子の形態観察の結果、潤滑状態が正常な場合に発生する摩耗粒子、異物の噛み込みにより発生する切削粒子が比較的多く観察されました。金属濃度SOAP法により金属濃度を測定した結果、油の添加剤成分であるリンがppm、外部から混入したと思われる亜鉛がppm、アルミニウムがppm、ケイ素がppm、ホウ素がppm検出されました。金属濃度酸溶解法により金属濃度を測定した結果、潤滑箇所で発生する金属接触によって検出される鉄が、錫が、油の添加剤成分であるリンが、外部から混入したと思われるカルシウムが、ナトリウムが検出されました。
報告№107-4530 報告№107-0287 | 分析№107-01164 分析№107-01521 | 107-01521 | 濾過前の試料油を分析した結果、全てのデータが良好でした。尚、RBOTが前回データに比較してmin上昇し、粘度がmm/sから.mm/sに低下していたことから、補給した新油にほぼ入れ替わったものと考えられます。今後は、今回のRBOT値によりデータ管理を行います。
報告№109-09607 報告№109-09607 | 分析№109-003729 分析№109-003729 | 109-003729 | 前回同様に、汚染度、潤滑状態は良好でした。潤滑油は継続使用可能な状態にあると判断します。本設備の潤滑系統には油清浄機が設置されているため、数μm以上の粒子の大部分は捕捉されていると思われます。そのため異常な摩耗状態が発生し、大型の摩耗粒子が発生したとしても油清浄機に捕捉され、見かけ上の汚染度は清浄となってしまうことから、診断結果を正常な潤滑状態にあると誤認してしまう可能性があります。油清浄機の影響による誤認を避けるため、全体油量と潤滑油ポンプ吐出量、そして油清浄機の濾過効率などをパラメータとして潤滑状態をより的確に評価する必要があります。そのため、油清浄機入口側からの採油に加えて、出口側からの採油を実施するとともに、油清浄機の構造、フィルタ精度、油清浄機の吐出量等の仕様が必要となりますので、これらの諸元をご提供下さい。特性低下特性低下に係るパラメータの分析結果は良好と判断します。粘度粘度はmm/sと新油値mm/sに対する粘度変化率は+％で、当社推奨の管理限界値である±％以内にあり、良好と判断します。全酸価添加タービン油については、当社では管理限界値を設定しておらず、新油分析値との比較及び他の分析項目の結果より全酸価の状態判断を行います。その結果、全酸価はと新油値.mgKOH/g以内にあり、良好と判断します。酸化安定度酸化安定度はminであり、当社推奨の管理限界値のmin以上にあり、良好と判断します。有機物・有機化合物有機物・有機化合物は、IRチャートによる新油分析値との比較の結果、cm-付近に劣化の兆候を示すカルボン酸の吸収が確認されていないことから、良好と判断します。汚染に係るパラメータの分析結果は良好と判断します。水分は.ppmであり、当社推奨の管理限界値の以下であることから、良好と判断します。汚染粒子数はNAS級であり、当社推奨の管理限界値のNAS級以内であることから、良好と判断します。汚染度物重量は.mg/mlであり、当社推奨の管理限界値のmg/ml以内であることから、良好と判断します。摩耗運転中における潤滑状態は正常であったものと判断します。異常摩耗の早期発見パラメータであるフェログラフィーのIs値がの乗と当社基準値と比較して良好の範囲にあったことから、潤滑箇所の潤滑状態は正常と判断します。電子顕微鏡写真・X線マイクロアナライザー摩耗粒子診断で観察された粒子を電子顕微鏡写真・X線マイクロアナライザーで詳細に観察した結果、鉄を含む粒子が観察されました。金属濃度SOAP法により金属濃度を測定した結果、金属元素は検出されませんでした。金属濃度酸溶解法により金属濃度を測定した結果、外部から混入したと思われるナトリウムが僅かに検出されましたが、良好と判断します。
報告№106-0025 報告№106-0018 | 分析№106-00118 分析№106-00083 | 106-00083_修正20060622 | 分析の結果、観察された摩耗粒子から摺動面では局部的に油膜切れが発生していたことが判りました。異常摩耗の早期発見パラメータが良好であるため、油膜切れは一過性のものと思われますが、念のため、次回定検時にトライボ診断を実施し、汚染状況及び摩耗の進行状況を確認されることを推奨します。これらのことは、異常摩耗の早期発見パラメータであるフェログラフィーのIs値が.と良好の範囲にあるものの、摩耗粒子形態観察の結果、局部的な油膜切れにより発生するシビア粒子が観察されたこと以上のことから判断しました。尚、採油前の排油量がドレン配管分であり不足していた可能性も考えられます。今後の採油はドレン配管分の油量の～倍程度行って、採油を実施されることを推奨します。
報告№108-0387 報告№108-4529 | 分析№108-02609 分析№108-03088 | 108-03088 | グリースの物理的性状、軸受の潤滑状態を確認する。グリースの物理的性状グリースの物理的性状を示すちょう度、滴点、IRの各データは良好の範囲にあることから、グリースは継続使用可能と判断します。全酸価は当社に新グリースのデータがないため、判定することは出来ませんでした。グリースの物理的性状の管理は、現在使用している貴社保有の新グリースのデータを基準に比較する方法が望ましいため新グリースをご提供下さい。軸受の潤滑状態D－SOAPで鉄が多く検出され、フェログラフィーおよびSEM・XMAで粒子を詳細に観察した結果、摩耗粒子はほとんど観察されず、転がり軸受の寿命の指標となるフレーキングの発生が確認されなかったことから、本軸受は継続使用可能と判断します。尚、報告書の管理表中に示しているSOAP／D-SOAPは、グリース潤滑の場合、摩耗粒子が均一に分散していないため、測定値が大きく変動することがありますので参考値としてお考え下さい。
報告№109-09361 報告№109-09361 | 分析№109-003819 分析№109-003819 | 109-003819 | ・摩耗状態異常摩耗の早期発見パラメータであるフェログラフィーのIs値がの乗と良好でした。・汚染度計数汚染度がNAS級と当社推奨の管理限界値に到達していました。摩耗粒子の形態観察およびフィルタ表面の異物観察で鉄錆、砂等が観察されたことから、汚染度が高い要因は、外部混入異物の影響と思われます。・粘度、水分、全酸価、IR、RBOTの各データは良好でした。潤滑油および軸受は継続使用可能な状態にあると判断しますが、以下の対策が必要です。外部混入異物が軸受摺動面に噛み込み摩耗が進行することが懸念されるため、可能であれば濾過を推奨します。は良好と判断します。粘度は良好と判断します。粘度はmm/sと新油値mm/sに比較して、粘度変化率は+.％で、当社推奨の管理限界値である±％以内にあり、良好と判断します。水分は良好と判断します。水分はppmと当社推奨の管理限界値の以下であり、良好と判断します。全酸価は良好と判断します。全酸価は.mgKOH/gと新油値.mgKOH/gに比較して変化はないことから、良好と判断します。IRの結果、良好と判断します。IRの結果、油劣化の兆候を示すカルボン酸の吸収が確認されていないことから、良好と判断します。RBOTの結果、良好と判断します。RBOTはminと当社推奨の管理限界値のmin以上であり、良好と判断します。計数汚染度は当社推奨の管理限界値に到達していました。計数汚染度は当社推奨の管理限界値に到達していました。計数汚染度はNAS級と当社推奨の管理限界値のNAS級に到達していました。重量汚染度は良好と判断します。重量汚染度は.mg/mlと当社推奨の管理限界値のmg/ml以内であり、良好と判断します。機器の潤滑状態SOAPの結果、軸受の摩耗を示す錫が検出されました。SOAPの結果、軸受の摩耗を示す錫が検出されました。SOAPの結果、軸受の摩耗を示す錫がppm、油の添加剤成分であるリンがppm、バリウムがppm、外部から混入したと思われるケイ素がppm検出されました。D－SOAPの結果は良好です。D－SOAPの結果、鉄が、油の添加剤成分であるバリウム、外部から混入したと思われるカルシウム、ナトリウムが共に検出されました。フェログラフィーの結果は良好です。異常摩耗の早期発見パラメータであるフェログラフィーのIs値がの乗と良好の範囲にありました。
報告№109-09136 報告№111-00029 | 分析№109-001160 分析№111-000067 | 111-000067 | 前回に比較して水分は.ppmからに減少し、当社推奨の管理限界値内にあるものの、やや高い値でした。前回に比較して計数汚染度はNAS級以上からNAS級にランク減少したものの、当社推奨の管理限界値にありました。水分および計数汚染度はやや高い値であるため、継続して濾過を実施することを推奨します。
報告№107-4545 報告№109-09147 | 分析№107-02185 分析№109-001245 | 109-001245 | トライボ診断の結果、全てのデータが良好であることから、この油は継続使用可能と判断します。は良好と判断します。粘度は良好。粘度は.mm/sと新油値mm/sに比較して、粘度変化率は-.％で、当社推奨の管理限界値である±％以内にあり、良好と判断します。粘度はmm/sとなっています。粘度はmm/sとなっています。粘度指数はとなっています。粘度指数はとなっています。水分は良好。水分は.ppmと当社推奨の管理限界値の以下であり、良好と判断します。全酸価は良好。全酸価は.mgKOH/gと新油値.mgKOH/gに比較して高いものの、IRの結果で油劣化の兆候を示すカルボン酸の吸収が確認されていないことから、良好と判断します。
報告№109-09136 報告№113-00211 | 分析№109-001160 分析№113-000810 | 113-000810_date131004 | 潤滑油の劣化はないものの、油中の汚染度が高い値でした。採油条件の影響で値が高くなっていると考えられますが、異物の影響で将来的に摩耗が進行する懸念がありますので、に示す対策を推奨します。軸受は継続使用可能な状態にあると判断します。但し、銅が比較的高い値で検出されたことから、銅を使用した箇所の摩耗が懸念されます。銅を使用している箇所を速やかに特定すると同時に、次回の分析時期を短縮して再分析を実施し、摩耗進行の有無を確認することを推奨します。更油油中の汚染度が高いことから、摩耗粒子や異物等が軸受軌道面に噛み込むことによる摩耗の進行が懸念されるため、更油を推奨します。また、油槽内には汚染物が残留している可能性があるため、油槽内を清掃し、更油する新油もNAS級程度の清浄な潤滑油を更油することを推奨します。定期的な分析摩耗粒子の形態観察で、凝着摩耗、疲労摩耗が観察されたことから、今後の摩耗進行を監視するため、定期的に分析を実施することを推奨します。シリコン系のグリースや添加剤の確認シリコン系の添加剤やグリースを使用している箇所があるかについてご確認下さい。詳細はを参照下さい。オイルリングの確認D－SOAPで銅が比較的高い濃度で検出されていることから、オイルリングの摩耗が懸念されるため、状態を確認することを推奨します。詳細はを参照下さい。最適な採油方法本試料油は、機器停止中に軸受箱排油口から採油されているため、分析データが高濃度に出ていると推定されます。正確なデータによる診断を行うためにも、今後の採油は、極力運転中もしくは停止直後の油槽中層部から実施されることを推奨します。はフェログラフィーおよびSOAP／D-SOAPの結果から総合的に判断した結果、継続使用は可能ですが、今後の機器の機能を確認するためにも傾向管理が有用と考えます。フェログラフィー【定量分析：Is値】Is値は異常摩耗の早期発見パラメータのつで、摩耗程度を定量化するために用います。今回のIs値はの乗と、やや高い値でした。フェログラフィー【定性分析：摩耗粒子および摩耗形態観察】分析結果から観察された代表的な粒子は、以下の通りでした。疲労摩耗粒子・繰返し応力を受けて発生。黒錆・潤滑状態がやや厳しい凝着摩耗により発生。金属接触が厳しく、且つ、高い摩擦熱が発生していると考えられます。銅系シビア粒子・潤滑状態がやや厳しい凝着摩耗により発生。金属潤滑部が局部的に油膜切れを起していると考えられます。観察された摩耗粒子の中でも切削粒子、黒錆、銅系シビア粒子は、将来的な摩耗の進行に繋がる可能性を示唆しているため、傾向監視が必要と思われます。摩耗形態の中でも切削摩耗は摩耗進行速度が速く、転がり軸受でこの摩耗形態が発生した場合には寿命が分の程度に低下することも知られており、切削摩耗により生じた軌道面の損傷が起点となって転がり軸受の寿命となるフレーキングに進展することから傾向監視による経過監視が必要です。切削摩耗の発生原因となる混入異物が残留している場合、この異物により切削摩耗が継続して発生する可能性があります。黒錆、シビア粒子は凝着摩耗に分類されます。これらの摩耗粒子は、軸受軌道面で凝着、破断を繰り返し、この過程で生じる移着粒子が成長して摩耗粒子となります。そのため、軸受軌道面では局部的に油膜切れが発生していることを示しています。この状態が継続した場合、摩耗粒子のサイズは徐々に大型化していき、設備の損傷に至る場合がありますので、傾向監視が必要です。Iカップリング発光分光分析【SOAP／D-SOAP】検出された金属元素から発生箇所を推定すると、以下の通りでした。鉄、鉛、銅、錫、亜鉛・軸受等リン、カルシウム、アルミニウム、ケイ素、ナトリウム・外部混入異物ケイ素の検出ケイ素がppm検出されました。一般に、潤滑油中からケイ素が検出された場合の原因として、油の消泡剤として使用されるシリコン系の添加剤が検出されるフェログラフィーおよびフィルタ表面の異物観察で砂が多く観察され、これが検出されるシリコングリースをシール部に塗布している場合、このシリコングリースが潤滑油に混入して検出されるなどが挙げられますが、今回検出が比較的高濃度であることからの可能性が考えられます。については、分析結果では確認することが出来ませんので、これに関する情報があれば提供をお願いします。銅の摩耗SOAP/D-SOAPで銅が比較的高い値でした。銅を使用した箇所は、オイルリングの摩耗が考えられます。オイルリングが摩耗していた場合、潤滑油の適正なかきあげに影響が生じ、軸受軌道面の油膜切れ発生原因となることから注意が必要です。重量汚染度はmg/mlと当社推奨の管理限界値を超えていました。フィルタ表面の異物観察で金属片、鉄錆、砂等が観察されたことから、汚染度が高い要因は、摩耗と外部混入異物の影響と思われます。計数汚染度は試料量が少なかったため、実施できませんでした。水分、IR、RBOTの各データは、良好でした。粘度、全酸価は試料量が少なかったため、実施できませんでした。尚、RBOTは、新油値に比較して大きな値であり減少傾向は確認されませんでした。このことから、酸化防止剤の消耗は確認されず、この油は継続使用可能な状態にあると判断できました。
報告№102-0353 | 分析№102-03405 | 102-03405 | 濾過前の試料油を分析した結果、摩耗の進行による汚染度の上昇が懸念されるため、夏期ピーク前に再度分析を実施し、汚染状態及び摩耗の進行状況を確認されることを推奨します。このことは、フェログラフィーの結果、異常摩耗の早期発見パラメータのIs値はと良好の範囲にあるものの、摩耗粒子の形態観察の結果、摩擦熱が高い場合に発生する黒錆が多くみられることから判断しました。尚、RBOTが前回に比較し、min上昇したのは、新油の補充、又は、更油の影響によると思われます。今後は、今回のRBOT値によりデータ管理を行います。
報告№109-09136 報告№114-00139 | 分析№109-001160 分析№114-000441 | 114-000441 | 異常の兆候を示す摩耗粒子は観察されなかったことから、対象設備は継続使用可能な状態にあると考えられます。異常摩耗の早期発見のパラメータであるIs値は、前回の-レベルから変化はなく、正常です。また、異常摩耗の兆候を示す摩耗粒子が顕著に観察されなかったことから、は良好と判断します。
報告№109-09249 報告№112-00273 | 分析№109-001747 分析№112-001103 | 112-001103_date121024 | 潤滑油および軸受は継続使用可能な状態にあると判断します。但し、今後も摩耗の進行を傾向監視するため、以下の対策を推奨します。定期的な分析摩耗の進行を監視するため、定期的に分析を実施し、分析データによる摩耗の進行状況を確認することを推奨します。はフェログラフィーおよびSOAP／D-SOAPの結果から総合的に判断した結果、正常な状態にあると考えられます。フェログラフィー【定量分析：Is値】Is値は異常摩耗の早期発見パラメータのつで、摩耗粒子を定量化するために用います。今回のIs値はの乗と低い値でした。フェログラフィー【定性分析：摩耗粒子および摩耗形態観察】分析結果から比較的多く観察された粒子は、以下の通りでした。正常な摩耗粒子・潤滑状態が正常なマイルド摩耗により発生。Iカップリング発光分光分析【SOAP／D-SOAP】検出された金属元素から発生箇所を推定すると、以下の通りでした。鉄、鉛、錫・軸受等カルシウム、ナトリウム・外部混入異物水分、汚染度物重量は共に良好でした。汚染粒子数はNAS級とやや高い値でした。フィルタ表面の異物観察で鉄錆、砂等が観察されたことから、汚染度が高い要因は、摩耗と外部混入異物の影響と思われます。．粘度、全酸価、酸化安定度、有機物・有機化合物の各データは良好でした。分析結果特性低下特性低下に係るパラメータの分析結果は良好と判断します。粘度粘度はmm/sと新油値mm/sに対する粘度変化率は+.％で、当社推奨の管理限界値である±％以内にあり、良好と判断します。全酸価添加油の全酸価は、油メーカによって初期値が違うため統一した管理基準を設定するのが困難であることから、当社では管理限界値を設定しておらず、新油分析値との比較及び他の分析項目の結果より全酸価の状態判断を行います。その結果、全酸価は.mgKOH/gと新油値.mgKOH/g以下であることから、良好と判断します。酸化安定度酸化安定度はminであり、当社推奨の管理限界値のmin以上であることから良好と判断します。有機物・有機化合物有機物・有機化合物は、IRチャートによる新油分析値との比較の結果、cm-付近に劣化の兆候を示すカルボン酸の吸収が確認されていないことから、良好と判断します。色相はLであり、新油値のL.に比較して大きな変化はないことから、良好と判断します。汚染にかかわるパラメータの分析結果は、汚染粒子数はやや高い値でした。水分はppmであり、当社推奨の管理限界値の以下であることから良好と判断します。汚染粒子数はNAS級であり、当社推奨の管理限界値のNAS級以下にあるものの、やや高い値でした。汚染度物重量は.mg/mlであり、当社推奨の管理限界値のmg/ml以下であることから良好と判断します。摩耗運転中における潤滑状態は正常であったものと判断します。異常摩耗の早期発見パラメータであるフェログラフィーのIs値がの乗と良好の範囲にあったことから、潤滑箇所の潤滑状態は正常と判断します。金属濃度SOAP法により金属濃度を測定した結果、金属元素は検出されなかった。金属濃度D-SOAP法により金属濃度を測定した結果、潤滑箇所で発生する金属接触によって検出される鉄が、鉛が、錫が、外部から混入したと思われるカルシウムが、ナトリウムが検出されました。
報告№106-0336 報告№106-0336 | 分析№106-01781 分析№106-01781 | 106-01781_修正20061222 | 経緯年月B号機の定検時に油の補充を実施した。その後、運転を再開したらエアーブリーザー等からオイルミストの飛散が多くなり、増速機周辺の油付着が目立つようになった。又、年月A号機の定検時に油の補充を実施した。B号機同様の現象が発生した。現在もこの状況に変化はない。目的・オイルミストの発生する要因に潤滑油性能等の影響がないかを調査する。消泡性能が低下する原因を確認する。トライボ診断を実施し、、汚染度、軸受の潤滑状態を確認する。考察消泡性能泡立ち試験は、通常新油であれば、シーケンスⅠ～Ⅲどれも泡立ち度はml以下、泡安定度はmlとなります。泡立ち度とは泡導入終了直後の泡の量を示し、泡安定度は泡導入終了後分間静置した後の泡の量です。分析の結果、泡立ち度がシーケンスⅠでml、シーケンスⅡでml、シーケンスⅢでmlと新油に比較して大きな変化はありませでした。また、SOAPのケイ素がppmと新油のppmに比較してppm上昇していることから、消泡剤の消耗は確認されませんでした。消泡性能が低下する原因は、以下のことが考えられました。消泡剤の消耗油の劣化による界面張力の低下異種油混合による界面張力の変化水分による影響これらの要因のうち、、は、油の劣化や異種油混合による界面張力の低下と言う現象が現われますが、とりわけ、、の劣化は泡立ちがしやすい原因となります。本試料油の場合、またはの原因により界面張力が変化した結果、泡が消えにくい状態となり、ポンプ内で発生する断熱圧縮による劣化の連鎖に結びついていると思われます。一般に、潤滑油は、油中の溶存空気がポンプの吸入工程で気泡となり、その直後の圧縮工程で断熱圧縮され、圧縮熱を生じることが知られています。この断熱圧縮による温度上昇は、泡の表面、いわゆる気液界面温度が～になることもあり、これにより油の分子が切断されたり、或いは消泡剤が減少して消泡性能が低下すると思われますが、本試料油は、泡立ち性能試験の結果、A号機に比較して消泡性能の低下は見られませんでした。しかし、断熱圧縮が発生した場合、これにより気泡の気液界面近傍の油は劣化が進行します。ポンプが常時運転しているような条件下では、断熱圧縮による気液界面が劣化する、いわゆる劣化の連鎖状態が続いていることになり、このことが泡立ち、すなわち、発生した泡の破泡によるベーパ発生につながっていると思われます。断熱圧縮の防止は、空気の遮断が抜本策ですが、これ以外の対応策は油槽内の戻り配管とポンプ吸入配管との間に邪魔板を設ける、或いはリリーフの戻り油配管が油面より上の状態にならない工夫をするなど、油中に泡が発生しにくい集油槽の構造にすることが必要と思われます。トライボ診断分析の結果、全酸価が.mgKOH/gと新油値.mgKOH/gに比較して、高い値でした。IRの結果で油劣化の兆候を示すカルボン酸が確認されていないことから、全酸価が高い原因は、潤滑油を混合しているためと考えられました。また、汚染度、潤滑状態共に良好であることから、この油は継続使用可能であり、潤滑状態も正常と判断します。
報告№106-0227 報告№106-0426 | 分析№106-01279 分析№106-02380 | 106-02380 | 年月ガバナ故障して、臨時分析を実施した。その後、濾過を実施し、現在も継続して濾過を実施している。濾過後ヶ月後の、汚染度、潤滑状態を確認する。臨時分析・濾過中の試料油を分析した結果、前回に比較して計数汚染度、D－SOAPの鉄が減少していました。これらのデータが減少した原因は、現在濾過を実施しているためと考えられました。一方、フェログラフィーの結果、異常摩耗の早期発見パラメータであるIs値は濾過により改善されていますが、摩耗粒子の形態観察の結果で前回確認された油膜切れにより発生するシビア粒子が観察されました。現在、本試料油は濾過中であるため、観察されたシビア摩耗粒子は比較的少ないものの、シビア粒子そのものは潤滑状態の厳しい箇所がある事を示すものです。したがって、濾過終了後に再度分析を実施し、摩耗の進行状況を確認することを推奨します。
報告№103-4543 報告№103-4543 | 分析№103-01834 分析№103-01834 | 103-01834 | 分析の結果、摩耗は安定しており、継続使用可能な状態にあると判断します。このことは、SOAP／D-SOAPでギヤの摩耗により発生する鉄が検出されていないこと、フェログラフィーの摩耗粒子形態観察の結果で観察されたギヤ歯面の疲労摩耗により発生した粒子が微細で僅かであること異常摩耗の早期発見パラメータであるIs値がのマイナス乗と良好の範囲にあることから判断しました。尚、バックラッシの増加量を分析結果から計算できますので、ギヤの形式、歯形、モジュール、歯数、歯幅をお知らせ下さい。計算結果をご報告いたします。本試料油は継続使用可能と判断します。粘度は良好と判断します。粘度はmm/sと当社推奨の管理限界値内にあり、継続使用可能と判断します。水分は良好と判断します。水分は.ppmと管理限界値の以下にあり、良好と判断します。全酸価は良好と判断します。全酸価は.mgKOH/gと新油値.mgKOH/g以下であることから、良好と判断します。IRは良好と判断します。IRはチャートに示すように、油劣化の兆候を示すカルボン酸の吸収が確認されていないことから、継続使用可能な状態にあると判断します。計数汚染度、重量汚染度、共に良好と判断します。計数汚染度は良好と判断します。計数汚染度はNAS級と当社推奨の管理限界値のNAS級以内にあり良好と判断します。重量汚染度は良好と判断します。重量汚染度は.mg/mlと比較的清浄でした。機器の潤滑状態摩耗は安定していると判断します。SOAPは良好と判断します。SOAPの結果、ギヤの摩耗により発生した鉄及びクロムが検出されていないことから、良好と判断します。尚、油の添加剤成分であるリン、亜鉛、バリウムが検出されました。D－SOAPは良好と判断します。D－SOAPの結果、摩耗により発生する鉄及びクロムが検出されていないことから、良好と判断します。フェログラフィーの結果、ギヤ及び軸受は継続使用可能な状態にあると判断します。フェログラフィーの結果、ギヤ歯面に若干疲労摩耗により発生した傷が発生していると思われますが、継続使用可能な状態にあると判断します。又、転がり軸受の軌道面のフレーキングにより発生した粒子は確認されず、軸受も継続使用可能な範囲にあると判断します。
報告№109-09136 報告№113-00124 | 分析№109-001160 分析№113-000475 | 113-000475 | 軸受は継続使用可能な状態にあると判断します。はフェログラフィーおよびSOAP／D-SOAPの結果から総合的に判断した結果、正常な状態にあると考えられます。フェログラフィー【定量分析：Is値】Is値は異常摩耗の早期発見パラメータのつで、摩耗粒子を定量化するために用います。Is値は前回に比較してのマイナス乗から変化はなく、低い値でした。フェログラフィー【定性分析：摩耗粒子および摩耗形態観察】分析結果から観察された代表的な粒子は、以下の通りでした。フリクションポリマ・局部的に高圧・高温となる場合に発生する。Iカップリング発光分光分析【SOAP／D-SOAP】検出された金属元素から発生箇所を推定すると、以下の通りでした。鉄、鉛、ニッケル、錫・軸受等リン・添加剤カルシウム、ナトリウム・外部混入異物計数汚染度は、前回に比較してNAS級からNAS級にランク上昇し、重量汚染度は.mg/mlから.mg/mlに増加したものの、共に当社推奨の管理限界値以下であり、良好でした。
報告№109-09136 報告№112-00536 | 分析№109-001160 分析№112-002198 | 112-002198 | 粘度が当社推奨の管理限界値を超えていました。以下の対策を推奨します。油名を再確認することを推奨します。全酸価、IR、RBOTの各データは良好でした。粘度粘度は、.mm/sと新油値の.mm/sに比較して、粘度変化率は-％で、当社推奨の管理限界値である±％を超えていました。IRの結果で新油と異なるスペクトルは確認されていないことから、同油種で粘度グレードが違う可能性があります。指定された粘度グレードの潤滑油を使用していない場合、潤滑部で油膜切れが発生し、摩耗が進行することが懸念されます。本試料油の添加剤は、一般に、タービン油に比較して極圧添加剤や摩耗防止剤などの濃度が高く、この影響でRBOT試験の結果が変動する傾向があります。そのため、ギヤ油の余寿命の評価をタービン油と同等の精度で得るには、RBOTの結果に加え、粘度、全酸価、IRなどのデータを総合的に判断することが必要です。一方、油の余寿命は、使用油の使用期間または使用時間が不明であったため、ご依頼の油の余寿命に関する検討は行えませんでした。ただし、分析の結果で新油値がminであったことから、使用期間を仮にヶ月間と仮定すれば余寿命は十二分にあると言えます。可能であれば、使用期間、あるいは使用時間の情報をご提供下さい。水分は良好でした。
報告№104-0378 報告№105-8013 | 分析№104-02669 分析№105-00778 | 105-00778 | 分解点検ヶ月後に初期試験を実施した結果、潤滑状態は安定し、潤滑油も継続使用が可能と判断します。これらのことは、前回に比較して、計数汚染度はランク上昇しているものの良好の範囲にあることSOAP／D-SOAPの鉄及び錫濃度に大きな変化がないこと異常摩耗の早期発見パラメータであるフェログラフィーのIs値が.と良好の範囲にあること以上のことから判断しました。
報告№109-09136 報告№112-00647 | 分析№109-001160 分析№112-002905 | 112-002905 | 濾過前の試料油を分析した結果、前回同様にメタルの主成分である錫がSOAPでppm、D-SOAPで検出されました。メタルの摩耗現在使用しているスラストメタルの使用開始時期は不明でした。過去回のオーバーホールでメタルを交換していないことから、年から使用しているものと仮定します。年から今回までの累積錫濃度は、ppmです。この累積錫濃度ppmと油量Lから平均的な摩耗深さを計算した結果、平均的な摩耗深さはμmとなりました。使用開始時期が正しく、メタルの初期の表面粗さをRmaxμmと仮定すると、この計算結果から分の程度摩耗しているものと考えられます。前回から累積錫濃度に大きな変化はないことから、メタルの摩耗は安定していると思われますが、今後摩耗が進行する可能性もありますので、引き続き傾向監視を継続する必要があると思われます。これらの障害発生に対する弊害を勘案の上、今後も定期的にトライボ診断を実施し、摩耗の進行状況を確認することを推奨します。
報告№108-5071 報告№111-00598 | 分析№108-02721 分析№111-002810 | 111-002810 | 潤滑油は継続使用可能な状態にあると判断します。但し、消泡性能が低下していることから、以下の対策を推奨します。追加分析消泡性能が低下した場合、ギヤ歯面での油膜形成に影響が出て摩耗が進展することがありますので、フェログラフィーおよびSOAP-Tを追加して摩耗により発生する油中金属濃度や潤滑状態を確認することを推奨します。泡立ち試験泡立ち試験の結果は、一般的には消泡性能が低下していると判断できる値の-でしたが、前回同様に新油値の-であるのに比較して高い値であったことから、消泡性能が低下していることが分かりました。今後の使用状況によっては油の酸化劣化が進行したり、ギヤ歯面およびベアリング軌道面で油膜切れが発生したりする場合があるため、消泡剤の添加による消泡性能の改善など何らかの対応が必要になると思われます。分析結果泡立ち試験の結果、消泡性能が低下していました。粘度粘度は.mm/sと新油値mm/sに比較して、粘度変化率は-％で、当社推奨の管理限界値である±％以内にあり、良好と判断します。泡立ち試験泡立ち試験は-と新油値に比較して高い値でした。水分はppmと当社推奨の管理限界値の以下であり、良好と判断します。全酸価全酸価は.mgKOH/gと新油値.mgKOH/gに比較して高いものの、IRの結果で油劣化の兆候を示すカルボン酸の吸収が確認されていないことから、良好と判断します。
報告№109-09136 報告№111-00686 | 分析№109-001160 分析№111-003492 | 111-003492 | 潤滑油および軸受は継続使用可能な状態にあると判断します。但し、今後も摩耗の進行を傾向監視するため、以下の対策を推奨します。定期的な分析切削摩耗の進行を監視するため、定期的に分析を実施し、摩耗の進行状況を確認することを推奨します。傾向監視のための次回採油時期は、最短で約時間となります。この時間は、油中汚染物が均一になるために必要とする時間であり、再分析により状態を確認するには、この時間以上の時間が経過すれば可能になりますので、次回採油時期はこのことを参考に検討されることを提案します。最適な採油方法本試料油は、機器停止中に注油口から採油されています。機器が停止している状態では、別紙油中粒子の沈降の影響に示すように油槽内で撹拌がなくなり固形物が沈降するため、油中汚染度は低くなると推定されます。今後の採油は、極力運転中もしくは停止直後の油槽中層部から実施されることを推奨します。フェログラフィー異常摩耗の早期発見パラメータとして摩耗粒子を定量化して評価するフェログラフィーのIs値は、潤滑状態がやや厳しいの乗でした。摩耗粒子の形態で比較的多く観察された粒子は、潤滑状態が正常な場合に発生する摩耗粒子異物の噛み込みにより発生する切削粒子局部的に高圧・高温となる場合に発生するフリクションポリマでした。これらの摩耗粒子が観察された場合、潤滑部で発生している摩耗形態は、正常なマイルド摩耗異物による切削摩耗であり、そして局部的ではあるものの高圧・高温の箇所が発生していることも分かります。切削摩耗は、他の摩耗形態に比較して摩耗進行速度が速く注意が必要で、定期的なトライボ診断による状態監視が必要と考えます。切削摩耗の原因となる混入異物が残留している場合、この異物により切削摩耗が継続して発生する可能性があります。フリクションポリマは、潤滑油が摺動面に押し込められ高圧状態になると同時に、圧縮熱により高温状態になった結果、基油自身が重合反応を起こし生成することが知られています。そのため、高圧高温状態の解消がなされなければ、潤滑油の劣化が進行し、粘度上昇に因る潤滑異常に進展する場合があります。Iカップリング発光分光分析供試の潤滑油を分析した結果、検出された金属元素は、SOAPの結果表に示すように、鉄、鉛、銅、ニッケル、錫、リン、亜鉛、カルシウム、ナトリウムでした。検出されたこれらの金属元素から発生箇所を推定すると鉄、鉛、銅、ニッケル、錫・軸受等リン、亜鉛・オイル添加剤カルシウム、ナトリウム・外部混入異物であると思われます。このうち、機械部品が摩耗したと思われる元素はのグループです。軸受メタルの摩耗メタルの摩耗体積および摩耗深さを求めました。本軸受は、油の抜き取りや不足があった場合にその都度補給しており、その履歴がないため濃度補正を行うことが出来ません。そのため、過去の分析結果で最も高い錫濃度ppmと、油量Lから計算により求めました。メタル表面の平均的な摩耗深さは.μmとなり、メタルの表面粗さをsと仮定すると摩耗は軽微であることが判りました。今回の採油条件が前回とほぼ同様であり、錫濃度に大きな変化はないことから、摩耗は安定しているものと判断します。鉛を使用した箇所の溶出SOAPで鉛がppm検出されました。鉛を使用した部分の溶出が発生しています。亜鉛系添加剤を使用している潤滑油で鉛が検出される場合、潤滑系統内の鉛が亜鉛系添加剤の影響により溶出することが知られています。今回の検出は、この溶出によるものと考えられます。今後、別紙鉱油の酸化に対する金属触媒の影響に示すように濃度の増加に伴い酸化速度が速まる可能性があります。前回に比較して計数汚染度はNAS級からNAS級にランク増加しているものの、当社推奨の管理限界値内にあり、良好でした。前回同様に粘度、水分、全酸価、IRの各データは良好でした。
報告№105-0059 報告№105-0059 | 分析№105-00435 分析№105-00435 | 105-00435 | 分析の結果、全てのデータが良好であることから、この油は継続使用可能と判断します。但し、圧油集油槽には濾過機が設置されていることから、油中汚染度は常時清浄に保持され、摩耗に変化が生じても検出出来ない可能性もありえます。そこで、より正確に解析するために濾過機の入口と出口から採油を実施し、正確な濾過効率を元に摩耗の進行状況を確認されることを推奨します。は良好と判断します。粘度は良好と判断します。粘度はmm/sと新油値mm/sに比較して、粘度変化率は-％で、当社推奨の管理限界値である±％以内にあり、良好と判断します。水分は良好と判断します。水分はと当社推奨の管理限界値の以下であり、良好と判断します。全酸価は良好と判断します。全酸価は.mgKOH/gと新油値.mgKOH/gに比較して変化はなく、良好と判断します。IRの結果、良好と判断します。IRの結果、油劣化の兆候を示すカルボン酸の吸収が確認されていないことから、良好と判断します。RBOTの結果、良好と判断します。RBOTはminと当社推奨の管理限界値のmin以上であり、良好と判断します。は良好と判断します。計数汚染度は良好と判断します。計数汚染度はNAS級と当社推奨の管理限界値のNAS級以内であり良好と判断します。重量汚染度は良好と判断します。重量汚染度は.mg/mlと当社推奨の管理限界値のmg/ml以内であり良好と判断します。機器の潤滑状態機器の潤滑状態は正常と判断します。SOAPの結果は良好です。SOAPの結果、油の添加剤成分であるリンがppm、バリウムがppm、外部から混入したと思われるケイ素がppm検出されました。D－SOAPの結果は良好です。D－SOAPの結果、鉄が、油の添加剤成分であるバリウムが検出されました。フェログラフィーの結果は良好です。異常摩耗の早期発見パラメータであるフェログラフィーのIs値が、.と良好の範囲にあり、潤滑状態は良好と判断します。
報告№109-09136 報告№112-00594 | 分析№109-001160 分析№112-002501 | 112-002501 | 潤滑油は継続使用可能な状態にあると判断します。粘度、全酸価、IR、RBOTの各データは良好でした。尚、別紙RBOTの減少傾向から油の余寿命を求めた結果、本試料は直近の更油から起算して稼働日数が年月まで使用可能であることが分かりました。水分は良好でした。
報告№108-5071 報告№111-00280 | 分析№108-02721 分析№111-001353 | 111-001353 | 潤滑油は継続使用可能な状態にあると判断します。但し、今後は障害予防を目的に以下の対策を推奨します。消泡性能が低下した場合、ギヤ歯面での油膜形成に影響が出て摩耗の発生が進展することがあります。今後は消泡性能低下の影響により摩耗が進展する可能性がありますので、フェログラフィーおよびSOAP-Tを追加することを推奨します。泡立ち試験の結果は、-と新油値が-であるのに比較して高い値となっていたことから、消泡性能が低下していることが分かりました。今後の使用状況によっては油の酸化劣化が進行したり、ギヤ歯面およびベアリング軌道面で油膜切れが発生したりする場合があるため、消泡剤の添加による消泡性能の改善など何らかの対応が必要になると思われます。分析結果泡立ち試験の結果、消泡性能が低下していることが確認されました。粘度粘度はmm/sと新油値mm/sに比較して、粘度変化率は-％で、当社推奨の管理限界値である±％以内にあり、良好と判断します。泡立ち試験泡立ち試験は-と新油に比較して高い値でした。水分はと当社推奨の管理限界値の以下であり、良好と判断します。全酸価全酸価は.mgKOH/gと新油値.mgKOH/gに比較して高いものの、IRの結果で油劣化の兆候を示すカルボン酸の吸収が確認されていないことから、良好と判断します。
報告№109-09136 報告№111-00306 | 分析№109-001160 分析№111-001442 | 111-001442 | 濾過前の試料油を分析した結果、全てのデータが良好です。尚、RBOTが前回に比較し、min増加しています。RBOTが上昇した理由は、更油、補給を実施した仮設タンクで他の軸受油と混合して濾過を実施した濾過機配管内や仮設タンクなどに油が残留していた以上のことが考えられます。前回の採油で濾過機の採油バルブから採油を実施していることから、の可能性が考えられます。但し、今回の分析結果で、酸価および粘度の各データに大きな変化はなく、異種油の混入などは確認されていないため、本試料油は継続使用可能な状態にあります。今後は、今回のRBOT値を基に潤滑油の寿命を評価します。
報告№109-09136 報告№111-00233 | 分析№109-001160 分析№111-001155 | 111-001155 | 軸受は継続使用可能な状態にあると判断します。但し、SOAPの銅濃度が高いことから、以下の対策を推奨します。今後、油劣化の進行が懸念されるため、定期的に分析を実施し、摩耗および酸化劣化の進行状況を確認することを推奨します。フェログラフィー異常摩耗の早期発見パラメータとして摩耗粒子を定量化して評価するフェログラフィーのIs値は、潤滑状態が正常なのマイナス乗でした。Iカップリング発光分光分析供試のタービン油を分析した結果、検出された金属元素は、鉛、銅、ニッケル、リン、亜鉛、カルシウム、ケイ素が検出されました。これらの検出された金属元素から発生箇所を推定すると鉛、銅、ニッケル・軸受等リン、亜鉛・オイル添加剤カルシウム、ケイ素・外部混入異物であると思われます。このうち、機械部品が摩耗したと思われる元素はのグループです。銅の溶出SOAPの結果、銅がppmと高い値でした。銅の溶出箇所は、貴社ご提供の図面からデフレクターとバッフルという部品からと考えられます。これらの部品はオイルシールの役目を果たしていることから、溶出が継続した場合、シャフトとのギャップが増大し、油漏れの原因になることが懸念されます。巡視の際には油漏れと油面の低下に注意を払う必要があります。今後は、銅の溶出が継続した場合、ギャップが増大することにより油漏れが発生し、さらには油面低下により潤滑不良が発生し、摩耗が進行することが懸念されます。また、銅濃度の増加は、別紙鉱油の酸化に対する金属触媒の影響に示すように濃度の増加とともに酸化速度が加速することが分かっています。計数汚染度、重量汚染度は良好でした。分析結果は良好と判断します。計数汚染度計数汚染度はNAS級と当社推奨の管理限界値のNAS級以内にあり、良好と判断します。重量汚染度は.mg/mlと当社推奨の管理限界値のmg/ml以内にあり、良好と判断します。機器の潤滑状態SOAPの結果、銅が高い値でした。SOAPSOAPの結果、油の添加剤成分であるリン、亜鉛が検出されました。一方、銅が検出されました。銅を使用した部分の溶出が進行していると考えられます。この溶出は検出された亜鉛系添加剤の成分と銅が反応し、溶出することが知られています。別紙鉱油の酸化に対する金属触媒の影響に示すように銅濃度が増加すると酸化速度が速まります。D－SOAPD－SOAPの結果、摩耗により発生する鉄および錫が検出されていないことから、良好と判断します。フェログラフィー異常摩耗の早期発見パラメータであるフェログラフィーのIs値がのマイナス乗と良好の範囲にあることから、潤滑状態は正常と判断します。
報告№109-09584 報告№109-09584 | 分析№109-003587 分析№109-003587 | 109-003587 | を示す水分、全酸価の各データは良好でした。粘度はmm/sと新油値mm/sに比較して、粘度変化率は-％で、前回同様に当社推奨の管理限界値である±％を超えていました。今後、粘度の低下により油膜切れが発生し、金属接触が発生することが懸念されます。泡立ち試験の結果は、-と新油値が-であるのに比較して高い値となっていたことから消泡性能が低下していることが分かりました。潤滑状態の異常の早期発見パラメータである潤滑状態指数は、のマイナス乗と濾過設備のない機器であれば正常な潤滑状態にあると判断できます。・消泡性能の低下消泡性の性能が低下していることが確認されたことから、今後の使用状況によっては油の酸化劣化が進行したり、ギヤ歯面およびベアリング軌道面で油膜切れが発生したりする場合があるため、消泡剤の添加による消泡性能の改善など何らかの対応が必要になると思われます。・潤滑状態濾過設備のない機器であれば正常な潤滑状態にあると判断できますが、当該機の潤滑系にはフィルタが設置されているため、別紙インライン・オフラインフィルタの影響に示すとおり、潤滑状態が異常となり大型の摩耗粒子が発生したとしても、粒子の大部分が捕捉されてしまい正常な潤滑状態にあると誤認してしまう可能性があります。このようなフィルタの影響を考慮に入れたLCインデックスは、摩耗がやや厳しい状態に分類されるの乗領域となりました。フィルタの影響を考慮した潤滑状態指数は、前回のの乗から乗に桁低下し、運転状態が前回と大きな差がなければ、摩耗は安定している状態にあると思われます。結論粘度および消泡性能の低下が確認されたものの、ギヤおよび転がり軸受は、継続続使用可能な状態にあると思われます。尚、今後は障害予防を目的に以下の対策を推奨します。粘度の低下が確認されたことから、更油を推奨します。現在のところ摩耗は安定した状態にあると思われますが、運転条件によっては摩耗の進行が速まる場合も想定されるため、今後は潤滑油の分析に加えてフィルタ付着物の分析を実施し、異常な摩耗状態発生の有無を精密に確認することを推奨します。消泡性能の改善は、添加する消泡剤の効果をテストにより確認する必要がありますので、必要な場合は当社営業担当者までお知らせ下さい。粘度は当社推奨の管理限界値を超えていました。泡立ち試験の結果、消泡性能が低下していることが確認されました。粘度粘度はmm/sと新油値mm/sに比較して、粘度変化率は-％で、当社推奨の管理限界値である±％を超えていました。粘度粘度は.mm/sでした。粘度指数粘度指数はでした。泡立ち試験泡立ち試験は-と新油に比較して高い値でした。水分は.ppmと当社推奨の管理限界値の以下であり、良好と判断します。全酸価全酸価は.mgKOH/gと新油値mgKOH/gに比較して高いものの、IRの結果で油劣化の兆候を示すカルボン酸の吸収が確認されていないことから、良好と判断します。機器の潤滑状態精密な濾過設備がない機器であれば、潤滑状態指数は正常の範囲にあると判断します。潤滑状態指数異常摩耗の早期発見パラメータである潤滑状態指数がのマイナス乗と精密な濾過設備がない機器であれば、潤滑状態指数は正常の範囲にあると判断します。
報告№109-09136 報告№112-00363 | 分析№109-001160 分析№112-001510 | 112-001510 | 更油からの経過日数をもとに潤滑油の余寿命を評価したところ、潤滑油は定検までのヶ月間は使用可能と判断できました。次回定検時に更油を実施しない場合は、酸化安定度を知るための分析を実施し、余寿命を確認することを推奨します。酸化安定度はminであり、当社推奨の管理限界値のmin以上であることから、良好と判断します。
報告№104-0182 報告№104-0182 | 分析№104-01355 分析№104-01355 | 104-01355 | は良好と判断します。粘度は良好と判断します。粘度は、新油値のmm/sに比較して、mm/sであり変化率が-％で、当社推奨の管理限界値である±％以内にあり、良好と判断します。水分は良好と判断します。水分は.ppmと当社推奨の管理限界値の以下であり、良好と判断します。全酸価は良好と判断します。全酸価は.mgKOH/gと新油値.mgKOH/gに比較して、変化はなく、良好と判断します。IRの結果、良好と判断します。IRの結果、油劣化の兆候を示すカルボン酸の吸収が確認されていないことから、良好と判断します。RBOTの結果、良好と判断します。RBOTはminと当社推奨の管理限界値のmin以上であり、良好と判断します。は良好と判断します。計数汚染度は良好と判断します。計数汚染度はNAS級と当社推奨の管理限界値のNAS級以内であり、良好と判断します。重量汚染度は良好と判断します。重量汚染度は.mg/mlと当社推奨の管理限界値のmg/ml以下であり、良好と判断します。機器の潤滑状態機器の潤滑状態は正常と判断します。SOAPの結果は良好です。SOAPの結果、軸受の摩耗を示す錫は検出されず、良好と判断します。尚、油の添加剤成分であるリンがppm、バリウムがppm、ケイ素がppm検出されました。D－SOAPの結果は良好です。D-SOAPの結果、軸受の摩耗を示す錫は検出されず、良好と判断します。フェログラフィーの結果は良好です。異常摩耗の早期発見パラメータであるフェログラフィーのIs値が、のマイナス乗と良好の範囲にあり、潤滑状態は良好と判断します。
報告№111-00058 報告№111-00058 | 分析№111-000335 分析№111-000335 | 111-000335 | は良好と判断します。尚、RBOTがminと新油値のminに比較してmin減少していました。このまま継続使用した場合、この減少傾向から限界値に到達するのは、別紙図RBOTの減少傾向に示すように年月と推定されました。残りの継続使用期間は、約年ヶ月であると予測されます。潤滑油は継続使用可能な状態にあると判断します。≪状態監視とパラメータ≫分析の目的および各分析のパラメータは以下の通りです。特性低下目的：油の分析結果から、や劣化傾向ならびに添加剤の消耗程度、残存寿命などを確認する。粘度JISK全酸価JISK赤外線吸収スペクトルJISK酸化安定度試験JISK汚染目的：油の分析結果から、砂塵あるいは水・異種油などによるや、異物混入の有無を確認する。水分JISK計数汚染度JISB重量汚染度JISB光学顕微鏡観察摩耗目的：油中の摩耗粒子を分析する事により、回転・摺動部の潤滑状態、摩耗劣化の程度、余寿命などを解析する。摩耗診断電子顕微鏡観察JISKX線マイクロアナリシス油中金属濃度JISK≪分析結果≫特性低下粘度：良好粘度値mm/sの新油値mm/sに対する変化率は+％であり、当社推奨の管理限界値±％以内に留まっています。全酸価：良好全酸価.mgKOH/gは新油値の.mgKOH/g以内にあることから、問題は無いと判断します。赤外線吸収スペクトル：良好酸化安定度試験：良好酸化安定度試験の結果、数値minは当社推奨の管理限界値min以上に留まっており、現時点での使用は可能と判断します。汚染水分：良好水分値.ppmは当社推奨の管理限界値以内に留まっています。計数汚染度：今回は実施していません。重量汚染度：今回は実施していません。光学顕微鏡観察：今回は実施していません。摩耗摩耗診断電子顕微鏡観察・X線マイクロアナリシス：今回は実施していません。油中金属濃度：今回は実施していません。
報告№106-0239 報告№106-0240 | 分析№106-01328 分析№106-01330 | 106-01330 | 本試験は、トライボ診断を実施し、軸受の潤滑状態、汚染状況、油の劣化状態を確認することを目的としました。軸受の潤滑状態転がり軸受の寿命の指標となるフレーキングの発生が確認されていないことから、現在のところベアリングは継続使用可能な状態にあると考えられるものの、ベアリング軌道面に発生した微小領域における疲労摩耗は徐々に進行しつつあると思われました。今後、更に摩耗が進行することが懸念されるため、ヶ月後に再度分析を実施し、摩耗の進行状況を確認されることを推奨します。油の汚染状況計数汚染度がNAS級以上と当社推奨の管理限界値内を超え、重量汚染度はmg/mlでした。油の劣化状態油の劣化状況を確認するために実施した粘度、水分、全酸価、IRの各データが良好であることから、この油は継続使用可能と判断します。
報告№111-00058 報告№111-00058 | 分析№111-000377 分析№111-000377 | 111-000377 | 有機物・有機化合物試験で検出されたピークには新グリースと異なるピークが検出されました。IRの結果で新グリースと異なるピークが検出されたことから、グリース名が違うか、或いは、異種グリースが混入した可能性が考えられますので、確認する必要があります。≪状態監視とパラメータ≫分析の目的および各分析のパラメータは以下の通りです。特性低下目的：グリースの分析結果から、グリースの物理的性状や劣化傾向などを確認する。全酸価JISK赤外線吸収スペクトルJISKちょう度JISK滴点JISK摩耗目的：グリース中の摩耗粒子を分析する事により、回転・摺動部の潤滑状態、摩耗劣化の程度、余寿命などを解析する。摩耗診断電子顕微鏡観察JISKX線マイクロアナリシス油中金属濃度JISK≪分析結果≫特性低下全酸価：良好全酸価は新油値の.mgKOH/g以内にあることから問題は無いと判断します。赤外線吸収スペクトル：良好ちょう度：良好ちょう度値はと当社推奨の管理限界値であるから以内に留まっています。滴点：良好滴点はと新油値のに比較し高いものの、ちょう度が良好の範囲にあり、かつ、有機物・有機化合物試験の結果で油劣化の兆候を示すカルボン酸の吸収が見られないことから、問題は無いと判断します。摩耗摩耗診断電子顕微鏡観察・X線マイクロアナリシス：今回は実施していません。油中金属濃度：今回は実施していません。
報告№109-09094 報告№110-00717 | 分析№109-000915 分析№110-002787 | 110-002787 | は良好と判断します。尚、RBOTがminと新油値のminに比較してmin減少していました。このまま継続使用した場合、この減少傾向から限界値に到達するのは、別紙図RBOTの減少傾向に示すように年月と推定されました。残りの継続使用期間は、約年ヶ月であると予測されます。潤滑油は継続使用可能な状態にあると判断します。≪状態監視とパラメータ≫分析の目的および各分析のパラメータは以下の通りです。特性低下目的：油の分析結果から、や劣化傾向ならびに添加剤の消耗程度、残存寿命などを確認する。粘度JISK全酸価JISK赤外線吸収スペクトルJISK酸化安定度試験JISK汚染目的：油の分析結果から、砂塵あるいは水・異種油などによるや、異物混入の有無を確認する。水分JISK計数汚染度JISB重量汚染度JISB光学顕微鏡観察摩耗目的：油中の摩耗粒子を分析する事により、回転・摺動部の潤滑状態、摩耗劣化の程度、余寿命などを解析する。摩耗診断電子顕微鏡観察JISKX線マイクロアナリシス油中金属濃度）JISK≪分析結果≫特性低下粘度：良好粘度値mm/sの新油値mm/sに対する変化率は+.％であり、当社推奨の管理限界値±％以内に留まっています。全酸価：良好全酸価は新油値の.mgKOH/gに比較し高くはあるものの、有機物・有機化合物試験の結果で油劣化の兆候を示すカルボン酸の吸収が見られないことから、問題は無いと判断します。赤外線吸収スペクトル：良好酸化安定度試験：良好酸化安定度試験の結果、数値minは当社推奨の管理限界値min以上に留まっており、現時点での使用は可能と判断します。汚染水分：良好水分値.ppmは当社推奨の管理限界値以内に留まっています。計数汚染度：今回は実施していません。重量汚染度：今回は実施していません。光学顕微鏡観察：今回は実施していません。摩耗摩耗診断電子顕微鏡観察・X線マイクロアナリシス：今回は実施していません。油中金属濃度：今回は実施していません。
報告№105-0283 | 分析№105-01794 | 105-01794 | 濾過前の試料油を分析した結果、計数汚染度が前回NAS級から、今回NAS級に約ヶ月でランク上昇しました。摩耗粒子形態観察の結果、鉄錆等が観察されているため、汚染度が上昇した要因は、外部から混入したと思われる異物によるものと考えられます。但し、潤滑異常の早期発見パラメータである摩耗過酷度を示すIs値が.と非常に良好の範囲にあることから、潤滑状態は良好な状態にあると判断します。
報告№109-09136 報告№112-00132 | 分析№109-001160 分析№112-000537 | 112-000537 | 潤滑油は継続使用可能な状態にあると判断します。分析結果は良好と判断します。粘度粘度はmm/sと新油値.mm/sに比較して、粘度変化率は+％で、当社推奨の管理限界値である±％以内にあり、良好と判断します。水分はppmと当社推奨の管理限界値の以下にあり、良好と判断します。酸価は.mgKOH/gと新油値mgKOH/g以下にあり、良好と判断します。
報告№109-09136 報告№111-00508 | 分析№109-001160 分析№111-002348 | 111-002348_date120209 | 潤滑油および減速機は継続使用可能な状態にあると判断します。但し、今後も摩耗の進行を傾向監視するため、以下の対策を推奨します。定期的な分析切削摩耗の進行を監視するため、定期的に分析を実施し、摩耗の進行状況を確認することを推奨します。最適な採油方法本試料油は、機器停止中にドレンバルブから採油されています。機器が停止している状態では、別紙油粒子の沈降の影響に示すように油槽内で撹拌がなくなり固形物が沈降するため、油中汚染度は高くなると推定されます。今後の採油は、極力運転中もしくは停止直後の油槽中層部から実施されることを推奨します。フェログラフィー異常摩耗の早期発見パラメータとして摩耗粒子を定量化して評価するフェログラフィーのIs値は、潤滑状態が正常なの乗でした。摩耗粒子の形態で比較的多く観察された粒子は、潤滑状態が正常な場合に発生する摩耗粒子異物の噛み込みにより発生する切削粒子局部的に高圧・高温となる場合に発生するフリクションポリマでした。これらの摩耗粒子が観察された場合、潤滑部で発生している摩耗形態は、正常なマイルド摩耗異物による切削摩耗であり、そして局部的ではあるものの高圧・高温の箇所が発生していることが分かります。フリクションポリマは、潤滑油がギヤ歯面や軌道面に押し込められ高圧状態になると同時に、圧縮熱により高温状態になった結果、基油自身が重合反応を起こし生成することが知られています。そのため、高圧高温状態の解消がなされなければ、潤滑油の劣化が進行し、粘度上昇に因る潤滑異常に進展する場合があります。Iカップリング発光分光分析供試の潤滑油を分析した結果、検出された金属元素は、SOAPの結果表に示すように、鉄、ニッケル、錫、リン、亜鉛、カルシウム、バリウム、ナトリウムでした。検出されたこれらの金属元素から発生箇所を推定すると鉄、ニッケル、錫・ギヤ・軸受等リン・オイル添加剤亜鉛、カルシウム、バリウム、ナトリウム・外部混入異物であると思われます。このうち、機械部品が摩耗したと思われる元素はのグループです。バックラッシご提供いただいた減速機に関する情報から、スパイラルベベルギヤであり、この部分のバックラッシを求めました。その結果、減速機のギヤ歯面に摩耗が集中していたと仮定した場合、バックラッシの増加量は分解点検から時間で.μmと推定されました。バックラッシ増加分の上限値は、メーカにより差異はあるものの、当社の推奨するバックラッシは、一般に推奨されるμmを管理目安にしています。この値に比較して十分に小さい値です。計数汚染度はやや高い値でした。フィルタ表面の異物観察で金属片、鉄錆、砂等が観察されたことから、汚染度が高い要因は、摩耗と外部混入異物の影響と思われます。粘度、水分、酸価、IRの各データは良好でした。
報告№111-00058 報告№111-00058 | 分析№111-000369 分析№111-000369 | 111-000369 | 有機物・有機化合物試験で検出されたピークには新グリースと異なるピークが検出されました。IRの結果で新グリースと異なるピークが検出されたことから、グリース名が違うか、或いは、異種グリースが混入した可能性が考えられますので、確認する必要があります。≪状態監視とパラメータ≫分析の目的および各分析のパラメータは以下の通りです。特性低下目的：グリースの分析結果から、グリースの物理的性状や劣化傾向などを確認する。全酸価JISK赤外線吸収スペクトルJISKちょう度JISK滴点JISK摩耗目的：グリース中の摩耗粒子を分析する事により、回転・摺動部の潤滑状態、摩耗劣化の程度、余寿命などを解析する。摩耗診断電子顕微鏡観察JISKX線マイクロアナリシス油中金属濃度JISK≪分析結果≫特性低下全酸価：良好全酸価.mgKOH/gは新油値の.mgKOH/g以内にあることから問題は無いと判断します。赤外線吸収スペクトル：良好ちょう度：良好ちょう度値はと当社推奨の管理限界値であるから以内に留まっています。滴点：良好滴点はと新油値のに比較し高いものの、ちょう度が良好の範囲にあり、かつ、有機物・有機化合物試験の結果で油劣化の兆候を示すカルボン酸の吸収が見られないことから、問題は無いと判断します。摩耗摩耗診断電子顕微鏡観察・X線マイクロアナリシス：今回は実施していません。油中金属濃度：今回は実施していません。
報告№108-0131 報告№108-0131 | 分析№108-00767 分析№108-00767 | 108-00767 | 分析の結果、計数汚染度がNAS級とやや高い値でした。摩耗粒子の形態およびフィルタ表面の異物観察で鉄錆、砂等が多く観察されたことから、汚染度が高い要因は、外部混入異物の影響と考えられました。以上のことから、軸受は継続使用可能な状態にあると判断しますが、今後の採油は、廃油量を増量するなどの外部からの影響を極力受けないように採油時にご配慮下さい。計数汚染度はやや高い値でした。計数汚染度はやや高い値でした。計数汚染度はNAS級と当社推奨の管理限界値のNAS級以内にあるものの、やや高い値でした。重量汚染度は良好と判断します。重量汚染度は.mg/mlと当社推奨の管理限界値のmg/ml以内にあり、良好と判断します。機器の潤滑状態摩耗粒子の形態観察の結果、外部から混入したと思われる鉄錆、砂等が観察されました。SOAPは良好です。SOAPの結果、油の添加剤成分であるリンが検出されました。摩耗により発生する鉄が検出されていないことから、良好と判断します。D－SOAPの結果、鉄が検出されました。D－SOAPの結果、摩耗により発生した鉄が検出されました。フェログラフィーの結果、外部から混入したと思われる鉄錆、砂等が観察されました。異常摩耗の早期発見パラメータであるフェログラフィーのIs値がの乗と良好の範囲にあるものの、摩耗粒子の形態観察の結果、外部から混入したと思われる鉄錆、砂等が観察されました。
報告№109-09136 報告№113-00464 | 分析№109-001160 分析№113-001923 | 113-001923 | 潤滑油は継続使用可能な状態にあると判断します。前回同様に粘度、全酸価、IR、RBOTの各データは良好でした。尚、別紙RBOTの減少傾向から油の余寿命を求めた結果、本試料は前回から起算して年月まで使用可能であることが分かりました。前回同様に水分は良好でした。
報告№104-0339 報告№104-0339 | 分析№104-02350 分析№104-02350 | 104-02350_Ｂ号機冷却塔減速機_最終 | 機器の潤滑状態B号機減速機は、ギヤ歯面に若干の摩耗の進行が確認されましたが、トライボ診断の結果をもとに求めたギヤのバックラッシ増加分は非常に小さく、減速機内部は健全である事が確認されたため継続使用が可能であると判断します。ギヤの限界稼働時間を求めるには、ギヤ歯面の減肉量が許容範囲を超えているか、許容範囲内にあるかを確認する必要がありますが、このTLはギヤ摩耗の許容値、いわゆるバックラッシ増加の許容値を、式に示すギヤの摩耗限界値と、組付け時の初期値を差し引いた値を用いて求めました。 今回、減速機のGWとG不明なため、GWを一般に用いられるμmと仮定し、また、初期のバックラッシを約μmとして、バックラッシ増加量の許容値をμmとし、このGLを前提にギヤ歯面の減肉に関しトライボ診断を基に今後の限界稼働時間を検討しました。その結果、今回得られたトライボ診断の単位稼働時間あたりのバックラッシの増加分×-μm／hから限界稼働時間は万時間である事がわかりました。ギヤ歯面で発生する摩耗形態は、一般に疲労摩耗であり、摩耗の進行は図aのような挙動を示しますが、本サンプルの場合は、摩耗粒子の状態から図aに示す安定期の中にあると考えられますので、ほとんど摩耗の進行はなく、そのため、限界稼働時間が長期間使用可能になったと思われました。疲労摩耗は、図aに示す劣化進行期を迎えると加速的に摩耗が進行します。トライボ診断で限界稼働時間を予測するには、定期的な分析により劣化進行期の入口を確認し、劣化の変化を認識できた時点で摩耗の進行速度を求める管理方法が望ましいと思われます。したがって、現段階で確認が必要な項目は、前回点検時に測定したバックラッシ設計上のバックラッシ許容範囲減速機の累積運転時間が必要です。今後は、これらの情報に加え、バックラッシ増加が限界許容値の分の程度になることを確認できるまで、当面は年に度の周期で分析を実施し、バックラッシ増加が限界許容値の分の程度になったことが確認できた時点から、分析周期を～ヶ月周期に変更し、管理されることを推奨します。分解点検の必要性減速機の構造から、最も負荷が大きく、摩耗が進行しやすい箇所を推定するとスパイラルベベルギヤとスパイラルベベルピニオンのバックラッシの増加分を下表aに求めました。これらのバックラッシは前述に示したバックラッシの上限値μmに比較して十分に小さく、且つ、油交換から今回採油までの摩耗速度から求めた限界使用期間が十分に大きく、本歯車は継続使用可能な状態にあり、分解点検の必要はないと判断します。EMBEDExcel.Sheet.を示す粘度、水分、全酸価、IRの各データが良好の範囲にあることから、この油は継続使用可能な範囲にあると判断します。
報告№107-0366 報告№113-00067 | 分析№107-01900 分析№113-000313 | 113-000313 | 濾過前の試料油を分析した結果、計数汚染度は前回に比較してNAS級からNAS級にランク上昇し、処置領域にありました。フィルタ表面の異物観察で黒色の異物が観察されました。D-SOAPで鉄が検出されていますが、比較的低濃度であることから、金属以外の粒子であり、例えば、樹脂や繊維系の粒子と推定されます。このまま継続使用した場合、バルブ類の動作障害やフィルタおよびストレーナの目詰まりが発生することが懸念されます。これらの障害発生に対する弊害を勘案の上、至急濾過を実施されることを推奨します。
報告№109-05003 報告№109-05003 | 分析№109-000194・195・196 分析№109-000194・195・196 油の物理的性状、汚染度、潤滑状態を確認する。 軸受の損傷程度を確認 分析№ | 109-000194_195_196 | 、汚染度、潤滑状態を確認する。軸受の損傷程度を確認する。試料の計数汚染度を比較する。汚染度、潤滑状態分析の結果、前回同様に、異常摩耗の早期発見パラメータであるフェログラフィーのIs値がの乗であり、摩耗粒子の形態観察で金属接触が厳しい場合に発生するシビア粒子、局部的に高圧・高温となる場合に発生するフリクションポリマがやや多くが観察されました。また、SOAP／D－SOAPで軸受メタルの主成分である錫が検出され、SEM・XMAで詳細に摩耗粒子を観察した結果、鉄、マンガンを含むシビア粒子が観察されました。以上の分析結果から、軸受摺動面の潤滑状態は、流体潤滑と固体接触が混在する混合潤滑状態が継続しているものと思われ、特に潤滑油が高温・高圧状態となった場合に発生するフリクションポリマが観察されていることから、軸受摺動部では局部的に圧力が高い箇所があったと推定されます。粘度が新油値.mm/sから.mm/sに.％上昇していますが、前回データと大きな変化はないことから、継続使用可能と判断します。今回比較に使用した新油値が当社保有の新油データベースの値で、ロットの違いなどで新油値であっても若干変化する場合があります。本実験により、粘度が上昇しているのかを正しく確認するためには、今回使用した潤滑油と同じロットの新油データとの比較が必要と考えます。また、前回同様に全酸価が.mgKOH/gと新油値.mgKOH/g以内にあり、IRの結果で、油劣化の兆候を示すカルボン酸の吸収が確認されていないため、油劣化の進行はないと判断します。尚、水分は、当社推奨の管理限界値内にあり、実験中においては水分の影響はなかったものと思われます。前回同様にSOAP／D－SOAPの結果でメタルの主成分である錫が検出されています。軸受メタルの摩耗は、軸受メタルの主成分である錫がSOAPでppm、D－SOAPで検出されたことから確認しています。メタルの摩耗深さをSOAPの錫濃度ppm、油量Lから下式により算出します。錫の摩耗体積＝錫濃度×-×油量×.×÷錫密度＝×-××.×÷.＝.平均的な摩耗深さ＝摩耗体積÷摩耗面積×＝.÷.×＝.計算の結果、平均的な摩耗深さは.μmとなります。前回が.μmであったことから、摩耗は安定していることが分かります。この計算は、油中の摩耗粒子が均一に分散していると仮定して求めております。また、当社の経験から、摩耗が発生している面積を全体の分のとして求めております。実際に軸受メタルが摩耗した面積が確認できておりましたら、摩耗面積をそれに置換えて再計算して下さい。尚、ホワイトメタルの場合、それに含まれる錫は全体の概ね～割程度であり、今回求めた摩耗体積より～割程度大きくなると想定されます。今回試験に使用した軸受メタルの組成割合が不明であり計算は困難なため、組成割合が分かっている場合は、錫の組成割合から体積を計算し摩耗深さを再計算して下さい。試料の計数汚染度を比較する。試料名 サンプル サンプル サンプル - - - NAS等級 級 級 級 採油箇所 軸受内 軸受内 軸受ドレンプラグ 設備の状態 停止日経過後 停止日経過後 運転中 試料の計数汚染度を比較した結果、サンプルがNAS級、サンプルが級、サンプルが級と、試料の中でサンプルが最も清浄でした。サンプルとサンプルは、軸受油槽内部における粒子の沈降により計数汚染度が高くなっているものと思われます。したがって、本試験機における採油は、停止中に実施するよりも、運転中に軸受ドレンプラグから実施する方が良好な採油条件であると思われます。
報告№106-0227 報告№106-0286 | 分析№106-01279 分析№106-01538 | 106-01538 | 濾過前の試料油を分析した結果、粘度がmm/sと新油のmm/sに比較して、粘度変化率は+％で、やや不良領域にありました。現在、ISOVGからISOVGに移行しているため異常ではなく、本試料油は継続使用可能と判断します。
報告№103-6097 | 分析№103-01898 | 103-01898 | 分解点検・有水試験後に分析を実施した結果、摩耗粒子形態観察で、外部から混入した鉄錆・砂が多く見られました。今後、これらの異物が軸受摺動面に噛み込み摩耗が進行する場合があるため、ヶ月後に再度分析を実施し、汚染状況及び摩耗の進行状況を確認されることを推奨します。これらのことは、計数汚染度がNAS級とやや高く、異常摩耗の早期発見パラメータであるフェログラフィーのIs値が、の乗と高く、摩耗粒子の形態観察の結果、外部から混入した異物が多く見られ、光学顕微鏡写真に示すように、外部から混入した鉄錆・砂が多く見られたことから判断しました。尚、RBOTが前回に比較し、min上昇したのは、油を全量交換したためです。今後は、今回のRBOT値によりデータ管理を行います。
報告№109-09136 報告№111-00576 | 分析№109-001160 分析№111-002688 | 111-002688 | 潤滑油および軸受は継続使用可能な状態にあると判断します。但し、今後も摩耗の進行を傾向監視するため、以下の対策を推奨します。定期的な分析凝着摩耗の進行を監視するため、定期的に分析を実施し、摩耗の進行状況を確認することを推奨します。再分析の時期を理論的に求めたところ、最短で約時間となります。この時間は、油中汚染物が均一になるために必要とする時間であり、この時間を経過すれば、油が入れ替わっていても再分析の結果から状態の傾向を確認することが可能となります。そのため、試運転などで数時間の運転が可能であれば、より的確に状況が確認できますので再分析を推奨します。油槽内の清掃潤滑油が汚染されていることから、油槽内は汚染されていると思われます。更油をする際には、油槽内を清掃し、更油する新油もNAS級程度の清浄な潤滑油を更油することを推奨します。Iカップリング発光分光分析供試の潤滑油を分析した結果、検出された金属元素は、SOAPの結果表に示すように、鉄、カルシウム、ケイ素が検出されました。これらの検出された金属元素から発生箇所を推定すると鉄・軸受等カルシウム、ケイ素・外部混入異物であると思われます。このうち、機械部品が摩耗したと思われる元素はのグループです。フェログラフィー異常摩耗の早期発見パラメータとして摩耗粒子を定量化して評価するフェログラフィーのIs値は、潤滑状態がやや厳しいの乗でした。摩耗粒子の形態で比較的多く観察された粒子は、潤滑状態が正常な場合に発生する摩耗粒子金属潤滑部が局部的に油膜切れを起して発生するシビア粒子局部的に高圧・高温となる場合に発生するフリクションポリマでした。このような摩耗粒子が観察された場合には、潤滑部では正常なマイルド摩耗潤滑状態がやや厳しい凝着摩耗であり、そして局部的ではあるものの高圧・高温の箇所が発生していることも分かります。フリクションポリマは、潤滑油が軌道面に押し込められ高圧状態になると同時に、圧縮熱により高温状態になった結果、基油自身が重合反応を起こし生成することが知られています。そのため、高圧高温状態の解消がなされなければ、潤滑油の劣化が進行し、粘度上昇に因る潤滑異常に進展する場合があります。計数汚染度はNAS級とやや高い値でした。フィルタ表面の異物観察で金属片、鉄錆等が観察されたことから、汚染度が高い要因は、摩耗と外部混入異物の影響と思われます。粘度、水分、全酸価、IR、RBOTの各データは良好でした。尚、別紙RBOTの減少傾向から油の余寿命を求めた結果、本試料は直近の更油から起算して稼働日数が年月まで使用可能であることが分かります。
報告№104-0378 報告№105-6005 | 分析№104-02669 分析№105-00260 | 105-00260 | 回目の初期試験を実施した結果、前回と同じく計数汚染度がNAS級以上、重量汚染度がmg/mlと共に当社推奨の管理限界値を超えていました。摩耗粒子形態観察及び光学顕微鏡写真で銅合金や鉄系の摩耗粒子が観察され、D－SOAPの結果、メタルの主成分である錫が検出されていることから、汚染の要因は前回同様にオイルリングとメタルの摩耗によることが確認されました。オイルリングの摩耗は、オイルリングの振れ回りが原因と考えられます。今後、潤滑油を適正にかきあげることができなくなるなどの原因で油膜切れを発生させることが懸念されます。現在のところ、計数汚染度、D－SOAP、フェログラフィーの各データが減少傾向を示し摩耗が安定しつつあると思われますが、いずれもやや高い値を示しているため、直近の巡視時にオイルリングの回転状況と振れ回り状況を確認すると共に、至急濾過を実施されることを推奨します。濾過が実施出来ない場合は、ヶ月以内に精点Bを実施し、汚染状況及び摩耗の進行状況を確認されることを推奨します。これらのことは、前回に比較して、計数汚染度は等級に変化はないもののNAS級以上、重量汚染度がmg/mlと共に当社推奨の管理限界値に到達していることSOAP／D-SOAPの鉄、銅、錫濃度が減少したものの、異常摩耗の早期発見パラメータであるフェログラフィーのIs値がの乗とやや高く、摩耗粒子形態観察の結果、銅合金が観察されたこと以上のことから判断しました。
報告№109-09136 報告№112-00386 | 分析№109-001160 分析№112-001588 | 112-001588 | 潤滑油および軸受は継続使用可能な状態にあると判断します。はフェログラフィーおよびSOAP／D-SOAPの結果から総合的に判断した結果、正常な状態にあると考えられます。フェログラフィー【定量分析：Is値】Is値は異常摩耗の早期発見パラメータのつで、摩耗粒子を定量化するために用います。前回に比較してIs値はからと良好の範囲にあり、低い値でした。フェログラフィー【定性分析：摩耗粒子および摩耗形態観察】分析結果から比較的多く観察された粒子は、以下の通りでした。正常な摩耗粒子・潤滑状態が正常なマイルド摩耗により発生。Iカップリング発光分光分析【SOAP／D-SOAP】検出された金属元素から発生箇所を推定すると、以下の通りでした。錫・軸受等バリウム・添加剤カルシウム、ナトリウム・外部混入異物前回に比較して計数汚染度はNAS級からNAS級にランク低下し、重量汚染度は.mg/mlから.mg/mlに減少し、共に良好でした。．前回同様に粘度、水分、酸価、IR、RBOTの各データは良好でした。尚、RBOTが前回に比較してmin増加していました。RBOTが増加した理由は、更油や補給などが考えられますが、これらのことを実施していないことから、原因を特定するのは困難でした。但し、今回の分析結果で、酸価および粘度の各データに大きな変化はなく、異種油の混入などは確認されていないため、本試料油は継続使用可能な状態にあります。今後は、今回のRBOT値を基に潤滑油の寿命を評価します。分析結果は良好と判断します。粘度粘度はmm/sと新油値mm/sに比較して、粘度変化率は+％で、当社推奨の管理限界値である±％以内にあり、良好と判断します。水分はppmと当社推奨の管理限界値の以下であり、良好と判断します。酸価は.mgKOH/gと新油値.mgKOH/g以上にあるものの、IRの結果で油劣化の兆候を示すカルボン酸の吸収が確認されていないことから、良好と判断します。IRIRの結果、油劣化の兆候を示すカルボン酸の吸収が確認されていないことから、良好と判断します。RBOTRBOTはminと当社推奨の管理限界値のmin以上であり、良好と判断します。は良好と判断します。計数汚染度計数汚染度はNAS級と当社推奨の管理限界値のNAS級以下であり、良好と判断します。重量汚染度は.mg/mlと当社推奨の管理限界値のmg/ml以下であり、良好と判断します。SOAP/D-SOAPの結果、軸受の摩耗を示す錫が検出されました。SOAPSOAPの結果、軸受の摩耗を示す錫がppm、油の添加剤成分であるバリウムがppm検出されました。D-SOAPD-SOAPの結果、軸受の摩耗を示す錫が、油の添加剤成分であるバリウムが、外部から混入したと思われるカルシウム、ナトリウムが共に検出されました。フェログラフィー異常摩耗の早期発見パラメータであるフェログラフィーのIs値がと良好の範囲にあり、摩耗状態は正常と判断します。
報告№102-0354 | 分析№102-03406 | 102-03406 | 濾過前の試料油を分析した結果、軸受摺動面で厳しい金属接触が発生していることがわかりました。直ちに異常ではないものの、今後、更に摩耗が進行する場合があるため、ヶ月後に再度分析を実施し、摩耗の進行状況を確認されることを推奨します。これらのことは、異常摩耗の早期発見パラメータであるフェログラフィーのIs値が、の乗と非常に良好の範囲にあるものの、摩耗粒子の形態観察の結果、金属接触が厳しい場合に発生するシビア粒子が多く見られたことから判断しました。
報告№109-09136 報告№112-00363 | 分析№109-001160 分析№112-001519 | 112-001519 | 更油からの経過日数をもとに潤滑油の余寿命を評価したところ、潤滑油は定検までのヶ月間は使用可能と判断できました。次回定検時に更油を実施しない場合は、酸化安定度を知るための分析を実施し、余寿命を確認することを推奨します。酸化安定度はminであり、当社推奨の管理限界値のmin以上であることから、良好と判断します。
報告№109-09291 報告№109-09291 | 分析№109-002092 分析№109-002092 | 109-002092_091204 | 結論・黒化原因潤滑油が黒化した原因は、主に摩耗粒子の発生によるものと思われます。今回のデータのように、鉄の濃度がを超えるようになると、潤滑油は確実に黒化します。尚、本試料のように除雪作業で使用される接触面圧が高いディファレンシャルギヤなど、寒冷地特有の高負荷な設備においては設備保全の最適化の視点から使用する油種の選択が非常に重要です。特に本試料油は、極圧添加剤と摩耗防止剤の濃度が低い一般的なギヤオイルを使用しているため、最適な油種の選定を実施しない限りギヤの摩耗進行は継続します。そのため、耐摩耗性と極圧性に優れた油種の使用が不可欠です。・潤滑状態および今後の監視方法当該設備は、今回の採油時に更油を実施しているため、水分の影響が排除されたものと思われますが、油種変更をしない限り更油したとしてもギヤ歯面では摩耗速度の速い混合潤滑状態が継続すると思われます。今後は、リヤ･ディファレンシャルの点検時を利用するなど定期的な分析により水分混入による腐食摩耗の確認とともに、ギヤ歯面や銅を使用した箇所の摩耗状況を監視することを推奨します。なお、摩耗が摩耗を促進する、いわゆる二次摩耗を防止するため、更油時はギヤボックス内部のフラッシング実施を併せて推奨します。・バックラッシの増加量トライボ診断では、バックラッシの増加量を分析結果から計算できますので、構造が確認できる図面、ギヤの形式、歯形、モジュール、歯数、歯幅をお知らせ下さい。計算結果をご報告いたします。水分は当社推奨の管理限界値を超えています。粘度粘度はmm/sと新油値mm/sに比較して、粘度変化率は+％で、当社推奨の管理限界値である±％以内にあり、良好と判断します。水分はppmと当社推奨の管理限界値のを超えています。全酸価全酸価はmgKOH/gと新油値mgKOH/g以内にあることから、良好と判断します。IRIRにより新油と使用油のスペクトルパターンを比較して劣化の兆候などを調べた結果、スペクトルパターンは使用油と新油がほぼ一致しており、また油劣化の兆候を示すカルボン酸の吸収も確認されなかったことから本試料油は劣化の兆候がなく良好な状態であると判断します。油は汚染されていることが確認されました。計数汚染度計数汚染度はNAS級以上と当社推奨の管理限界値を超えていました。重量汚染度はmg/mlでした。粒度分布粒度分布は、分布範囲は.～.μmにあり、.μmにピークが確認されました。機器の潤滑状態摩耗粒子診断の結果、μm以下の鉄系摩耗粒子、異物の噛み込みなどで発生する切削粒子が観察されました。SOAPによる油中金属濃度SOAPによる油中金属濃度の結果、鉄、鉛、銅、クロム、油の添加剤成分と思われるリン、亜鉛、外部から混入したと思われるアルミニウム、ケイ素、ホウ素が検出されました。SOAPによる油中金属濃度SOAPによる油中金属濃度の結果、金属元素は検出されませんでした。摩耗粒子診断異常摩耗の早期発見パラメータであるIs値がの乗と高く、摩耗粒子の形態観察の結果、μm以下の鉄系摩耗粒子、異物の噛み込みなどで発生する切削粒子が観察されました。SEM・XMASEM・XMAの結果、フェログラフィーで観察された鉄系摩耗粒子には、鉄、マンガン、クロムが含まれていました。
報告№104-0388 報告№104-0388 | 分析№104-02692 分析№104-02692 | 104-02692 | 分析の結果、μm未満のマイクロフレーキングが確認されているものの、転がり軸受の寿命の指標とされるフレーキングが確認されていないことから、ベアリングは継続使用可能な範囲にあると判断します。この油は継続使用可能と判断します。粘度は良好と判断します。粘度はmm/sと管理限界値以内にあり、良好と判断します。水分は良好と判断します。水分はppmと管理限界値の以下にあり、良好と判断します。全酸価は良好と判断します。全酸価は.mgKOH/gと新油値.mgKOH/g以内にあり、良好と判断します。IRは良好と判断します。IRの結果、新油スペクトルに比較して変化がないことから、継続使用可能な状態にあると判断します。計数汚染度は管理限界値に到達していました。計数汚染度はNAS級と当社推奨の管理限界値のNAS級に到達していました。重量汚染度はmg/mlでした。重量汚染度はmg/mlでした。機器の潤滑状態分析の結果、μm未満のマイクロフレーキングが確認されているものの、前回に比較して減少傾向を示しており、ベアリングは継続使用可能な範囲にあると判断します。SOAPの結果、摩耗により発生した鉄が検出されました。SOAPの結果、軸受軌道面の摩耗により発生した鉄が検出されました。D－SOAPの結果、鉄およびクロムが検出されました。D－SOAPの結果、摩耗により発生した鉄およびクロムが検出されました。フェログラフィーの結果、継続使用可能な状態にあると判断します。フェログラフィーの結果、μm未満のマイクロフレーキングが確認されているものの、転がり軸受の寿命の指標とされるフレーキングが確認されていないことから、ベアリングは継続使用可能な範囲にあると判断します。
報告№107-4553 報告№107-4553 | 分析№107-02753 分析№107-02757 | 107-02757 | トライボ診断の結果、潤滑油の基本特性、摩耗、汚染について以下のことが分りました。基本特性油の基本特性としての粘度、全酸価は新油データを基準として評価しますが、今回は油名が不明であったため、比較評価は出来ませんでした。正確な評価には、新油値、或いは新油の提供が必要です。但し、IRの結果から、油劣化の兆候を示すカルボン酸の吸収が確認されていないことから、劣化はなく継続使用は可能であると判断します。摩耗状態油中摩耗粒子の観察結果から、ギヤの潤滑はマイルドな状態にあることが確認出来ました。SOAPによる固形分濃度を測定した結果、カルシウムがppm検出されました。カルシウムが検出された原因は、添加剤成分のカルシウムが析出したためと思われます。弊社では、潤滑状態の過酷度を知るパラメータとして、摩耗粒子を測定し定量化するIs値を適用しています。今回、このパラメータによる評価をした結果、本試料の潤滑状態が混合潤滑領域の初期的段階にあることが分かり、摩耗が更に進行する可能性があることが分かりました。汚染状態トランスミッションオイルとしての汚染度は、高い値でした。SOAPで鉄、カルシウムが比較的多く検出されたことから、ギヤ歯面の摩耗や油の添加剤成分の析出によるものと思われます。総合判断油劣化はなく、汚染度が高いものの、油は継続使用が可能です。機器は、ギヤの種類が不明ですが、カルシウムなどの汚染物がギヤ歯面に噛み込み切削摩耗が進行する場合があります。また、ギヤ歯面のバックラッシが増大し、噛み合いによる衝撃振動や騒音が大きくなることが懸念されるため、摩耗進行に注意が必要です。採油後の再分析の採油周期は、油量、ポンプと出油量、ラインフィルタの精度により計算出来るため、これら情報の提供により計算しますので、計算が必要な場合はは弊社担当者に連絡をお願いします。
報告№104-0378 報告№105-8019 | 分析№104-02669 分析№105-01188 | 105-01188 | 分析の結果、NAS級と前回のNAS級に比較してランク上昇していました。圧油集油槽に静電浄油機が設置されているにもかかわらず、汚染度が高いのは、静電浄油機の濾過効率が低下した摩耗が進行した採油時に外部から異物が混入した以上のことが考えられます。またはである場合、今後、汚染度が上昇するため注意が必要です。であれば汚染度は上昇しないと思われます。これらのことを確認するために、～ヶ月以内に再度分析を実施し、汚染状況を確認されることを推奨します。
報告№109-09136 報告№112-00536 | 分析№109-001160 分析№112-002197 | 112-002197 | 潤滑油は継続使用可能な状態にあると判断します。粘度、全酸価、IR、RBOTの各データは良好でした。本試料油の添加剤は、一般に、タービン油に比較して極圧添加剤や摩耗防止剤などの濃度が高く、この影響でRBOT試験の結果が変動する傾向があります。そのため、ギヤ油の余寿命の評価をタービン油と同等の精度で得るには、RBOTの結果に加え、粘度、全酸価、IRなどのデータを総合的に判断することが必要です。一方、油の余寿命は、使用油の使用期間または使用時間が不明であったため、ご依頼の油の余寿命に関する検討は行えませんでした。ただし、分析の結果で新油値がminであったことから、使用期間を仮にヶ月間と仮定すれば余寿命は十二分にあると言えます。可能であれば、使用期間、あるいは使用時間の情報をご提供下さい。水分は良好でした。
報告№108-0411 報告№110-00261 | 分析№108-02745 分析№110-001015 | 110-001015 | ・摩耗状態SOAP／D－SOAPで鉄および錫濃度は検出されず、異常摩耗の早期発見パラメータであるフェログラフィーのIs値がのマイナス乗と良好でした。・汚染度計数汚染度はNAS級と当社推奨の管理限界値内にあり、良好でした。結論軸受は継続使用可能な状態にあると判断します。は良好と判断します。計数汚染度計数汚染度はNAS級と当社推奨の管理限界値のNAS級以内にあり、良好と判断します。重量汚染度は.mg/mlと当社推奨の管理限界値のmg/ml以内にあり、良好と判断します。機器の潤滑状態機器の潤滑状態は正常と判断します。SOAPSOAPの結果、油の添加剤成分であるリンが検出されました。摩耗により発生する鉄および錫が検出されていないことから、良好と判断します。D－SOAPD－SOAPの結果、摩耗により発生する鉄および錫が検出されていないことから、良好と判断します。フェログラフィーフェログラフィーの結果、異常摩耗の早期発見パラメータであるIs値がのマイナス乗と良好の範囲にあり、潤滑状態は正常と判断します。
報告№104-0294 報告№104-8050 | 分析№104-02199 分析№104-02508 | 104-02508 | 分析の結果、本軸受は継続使用可能な状態にあると判断します。このことは、異常摩耗の早期発見パラメータであるIs値がの乗とやや高いものの、ベアリング軌道面から発生した摩耗粒子はマイルドな潤滑状態で発生した摩耗粒子であり潤滑状態は良好な状態で進行していると考えられる。以上のことから判断しました。尚、SOAPの鉄濃度が、油量リットルから摩耗体積を計算すると.mmとなります。この体積からベアリング軌道面の摩耗面積を検討し、この情報を傾向管理する必要がありますので、ベアリング番号をお知らせ下さい。
報告№109-09136 報告№113-00641 | 分析№109-001160 分析№113-002741 | 113-002741 | 粘度および消泡性能の低下が確認されました。今後は障害予防を目的に以下の対策を推奨します。更油、或いは、部分更油粘度が新油に比較して％低下し、推奨する管理基準を下回っていることが分かりました。適正な範囲を超えた粘度で使用を継続した場合、ギヤ歯面やベアリング軌道面で油膜切れが発生し、摩耗が進行することが懸念されるため、更油、或いは、部分更油を推奨します。追加分析消泡性能が低下した場合、ギヤ歯面での油膜形成に影響が出て摩耗が進展することがありますので、フェログラフィーおよびSOAP-Tを追加して摩耗により発生する油中金属濃度や潤滑状態を確認することを推奨します。粘度粘度はmm/sと新油値mm/sに比較して、粘度変化率は-％で、前回同様に当社推奨の管理限界値である±％を超えていました。今後、適正な粘度範囲で使用していない場合、ギヤ歯面やベアリング軌道面で油膜切れが発生し、摩耗が進行することが懸念されます。泡立ち試験泡立ち試験の結果は、-と新油値が-であるのに比較して高い値となっていたことから、消泡性能が低下していることが分かりました。今後の使用状況によっては油の酸化劣化が進行したり、ギヤ歯面およびベアリング軌道面で油膜切れが発生したりする場合があるため、消泡剤の添加による消泡性能の改善など何らかの対応が必要になると思われます。分析結果粘度および消泡性能が低下していることが確認されました。粘度粘度はmm/sと新油値mm/sに比較して、粘度変化率は-％で、当社推奨の管理限界値である±％を超えていました。泡立ち試験泡立ち試験は-と新油に比較して高い値でした。水分はppmと当社推奨の管理限界値の以下であり、良好と判断します。酸価はmgKOH/gと新油値mgKOH/g以下にあり、良好と判断します。
報告№109-09136 報告№111-00180 | 分析№109-001160 分析№111-000977 | 111-000977 | 潤滑油は継続使用可能な状態にあると判断します。粘度、全酸価、IR、RBOTの各データは良好でした。尚、別紙RBOTの減少傾向から油の余寿命を求めた結果、本試料は直近の更油から起算して稼働日数が年月まで使用可能であることが分かります。水分は良好でした。
報告№108-0411 報告№110-00769 | 分析№108-02744 分析№110-003703 | 110-003703 | は、油の粘度変化率、油中のスラッジの発生量などを判断パラメータに、粘度、全酸価、IR、RBOTで評価します。分析の結果、油の粘性を示す粘度は、新油値の.mm/sに比較して粘度変化率が-％のmm/sとほぼ変化はなく、また油中のスラッジの発生量を示す全酸価は、新油値の.mgKOH/gに対して.mgKOH/gでほぼ変化が見られず劣化は確認されていない。さらにはIRの結果でも油が劣化した場合に発生するカルボン酸の発生も確認されず、酸化防止剤の残存量を示すRBOTは、限界値minに比較して、十分に残量があるminであった。以上のように、の健全性を示す各パラメータは全て良好であり、潤滑油の劣化は確認されませんでした。尚、別紙RBOTの減少傾向から油の余寿命を求めた結果、本試料は直近の更油から起算して稼働時間が時間まで使用可能であることが分かります。汚染度油中の水分を計測した結果、水分は.ppmと新油と同等であり、継続使用可能な状態にあることが確認されました。潤滑油は継続使用可能な状態にあると判断します。
報告№109-09136 報告№109-09143 | 分析№109-001160 分析№109-001177 | 109-001177 | 分析の結果、本軸受は摩耗の発生は確認されているものの、目視で確認できるサイズのフレーキングが発生している可能性は小さく、継続使用可能な状態にあると判断します。これらのことは、異常摩耗の早期発見パラメータであるフェログラフィーのIs値がの乗とやや高いものの、ベアリング軌道面から発生した摩耗粒子はマイルドな状態で発生した摩耗粒子であり、潤滑状態は良好な状態で進行していると考えられること鉄濃度から計算したフレーキングの発生面積が内輪軌道面の面積の凡そ.％であること以上のことから判断しています。
報告№109-09136 報告№111-00730 | 分析№109-001160 分析№111-003732 | 111-003732 | 潤滑油および軸受は継続使用可能な状態にあると判断します。但し、今後も摩耗の進行を傾向監視するため、以下の対策を推奨します。定期的な分析摩耗の進行を監視するため、定期的に分析を実施し、摩耗の進行状況を確認することを推奨します。再分析の時期を理論的に求めたところ、最短で約時間となります。この時間は、油中汚染物が均一になるために必要とする時間であり、この時間を経過すれば、油が入れ替わっていても再分析の結果から状態の傾向を確認することが可能となります。そのため、試運転などで数時間の運転が可能であれば、より的確に状況が確認できますので再分析を推奨します。シリコン系のグリースや添加剤の確認シリコン系の添加剤やグリースを使用している箇所があるかについてご確認下さい。フェログラフィー異常摩耗の早期発見パラメータとして摩耗粒子を定量化して評価するフェログラフィーのIs値は、潤滑状態が正常なの乗でした。摩耗粒子の形態で比較的多く観察された粒子は、潤滑状態が正常な場合に発生する摩耗粒子局部的に高圧・高温となる場合に発生するフリクションポリマ外部から混入したと思われる鉄錆等でした。これらの摩耗粒子が観察された場合、潤滑部で発生している摩耗形態は、正常なマイルド摩耗であり、そして局部的ではあるものの高圧・高温の箇所が発生していることも分かります。フリクションポリマは、潤滑油が軌道面に押し込められ高圧状態になると同時に、圧縮熱により高温状態になった結果、基油自身が重合反応を起こし生成することが知られています。そのため、高圧高温状態の解消がなされなければ、潤滑油の劣化が進行し、粘度上昇に因る潤滑異常に進展する場合があります。Iカップリング発光分光分析供試の潤滑油を分析した結果、検出された金属元素は、SOAPの結果表に示すように、鉄、銅、亜鉛、バリウム、ケイ素、ナトリウムが検出されました。これらの検出された金属元素から発生箇所を推定すると鉄、銅、亜鉛・軸受等バリウム、ケイ素、ナトリウム・外部混入異物であると思われます。このうち、機械部品が摩耗したと思われる元素はのグループです。ケイ素の検出SOAPでケイ素がppm検出されました。一般に、潤滑油中からケイ素が検出された場合の原因として、シリコン油或いは、シリコン系の添加剤が検出されるフェログラフィーおよびフィルタ表面の異物観察で砂が多く観察されて検出されるシリコングリースをシール部に塗布している場合、このシリコングリースが潤滑油に混入して検出されるなどが挙げられますが、今回検出が比較的高濃度であることからの可能性が考えられます。については、分析結果では確認することが出来ませんので、これに関する情報があれば提供をお願いします。計数汚染度、重量汚染度は共に良好でした。粘度、全酸価、IR、RBOTの各データは良好でした。尚、別紙RBOTの減少傾向から油の余寿命を求めた結果、本試料は直近の更油から起算して稼働日数が年月まで使用可能であることが分かります。
報告№105-0181 | 分析№105-01227 | 105-01227 | 濾過前の試料油を分析した結果、計数汚染度がNAS級と前回のNAS級に比較してランク上昇し、異常摩耗の早期発見パラメータであるフェログラフィーのIs値がの乗と前回ののマイナス乗から桁上昇していました。フェログラフィーによる摩耗粒子形態観察の結果、金属接触が厳しい場合に発生するシビア粒子が観察されており、今後さらに摩耗が進行することが懸念されます。これらの障害発生に対する弊害を勘案の上、予防処置としてヶ月以内に再度分析を実施し、摩耗の進行状況を確認されることを推奨します。
報告№102-6129 | 分析№102-02300 | 102-02300 | 精点Aを実施した結果、軸受摺動面でやや厳しい金属接触が発生しています。発生量は少なく、直ちに異常摩耗に進展するとは考えにくいものの、ヶ月後に精点Bを実施し、汚染状況及び摩耗の進行状況を確認されることを推奨します。これらのことは、異常摩耗の早期発見パラメータであるフェログラフィーのIs値が、と良好の範囲にあるものの、摩耗粒子の形態観察の結果、金属表面の微少突起、異物の噛み込みにより発生する切削粒子、金属接触が厳しい場合に発生するシビア粒子が多く観察されていたことから判断しました。
報告№109-09136 報告№111-00394 | 分析№109-001160 分析№111-001881 | 111-001881 | 減速機は継続使用可能な状態にあると判断します。但し、今後も摩耗の進行を傾向監視するため、以下の対策を推奨します。定期的な分析切削摩耗や凝着摩耗の進行を監視するため、定期的に分析を実施し、摩耗の進行状況を確認することを推奨します。バックラッシによる評価トライボ診断では、バックラッシの増加量を分析結果から計算できますので、構造が確認できる図面、ギヤの形式、歯形、モジュール、歯数、歯幅、油入替後の稼働時間ならびに分解点検後の稼働時間をお知らせ下さい。計算結果をご報告いたします。新油との比較による評価を示す粘度、酸価、IRのデータは新油データを基準として評価しています。今回は油名が不明であったため判断できませんでしたが、今後評価する場合は、充填用に新油を同時に分析することをご検討下さい。フェログラフィー異常摩耗の早期発見パラメータとして摩耗粒子を定量化して評価するフェログラフィーのIs値は、潤滑状態が正常なの乗でした。摩耗粒子の形態で比較的多く観察された粒子は、潤滑状態が正常な場合に発生する摩耗粒子異物の噛み込みにより発生する切削粒子金属潤滑部が局部的に油膜切れを起して発生するシビア粒子でした。これらの摩耗粒子が観察された場合、潤滑部で発生している摩耗形態は、正常なマイルド摩耗異物による切削摩耗潤滑状態がやや厳しい凝着摩耗であり、そして局部的ではあるものの高圧・高温の箇所が発生していることも分かります。減速機で切削摩耗が発生した場合、減速機内部で使用されている転がり軸受が切削摩耗により生じた軌道面の損傷が起点となって寿命が分の程度に低下することがあることから、切削摩耗には十分注意する必要があります。切削摩耗の発生原因となる混入異物が残留している場合、この異物により切削摩耗が継続して発生する可能性があります。電子顕微鏡・X線マイクロアナリシス観察された粒子をSEM・XMAで詳細に分析した結果、粒子には鉄、マンガンが比較的多く含まれており、成分割合から粒子は主にギヤ歯面から発生していると推定できました。Iカップリング発光分光分析供試の潤滑油を分析した結果、検出された金属元素は、SOAP-Tの結果表に示すように、鉄、鉛、銅、錫、リン、亜鉛、カルシウム、バリウム、ナトリウムでした。検出されたこれらの金属元素から発生箇所を推定すると鉄、鉛、銅、錫・ギヤ・軸受等リン、亜鉛、カルシウム、バリウム、ナトリウム・外部混入異物であると思われます。このうち、機械部品が摩耗したと思われる元素はのグループです。計数汚染度は良好でした。水分、IRは良好でした。尚、粘度、酸価は、油名が不明であったため、新油データとの比較ができず評価できませんでした。
報告№109-09136 報告№112-00588 | 分析№109-001160 分析№112-002419 | 112-002419 | 、汚染状態、摩耗状態ポンプ減速機と潤滑油は、継続使用可能な状態であるため、分解点検の必要はないと判断します。但し、観察された油中粒子には、異物の切削作用の影響で発生する切削摩耗や、油膜が局部的に破断する凝着摩耗で発生した摩耗粒子が観られたことから、今後の摩耗進行を傾向監視するため、＜以下のに示す＞対策を推奨します。余寿命予測フェログラフィーのIs値は、前回に比較しての乗から変化はなく、平衡状態で安定した潤滑状態になっていることがわかります。このような安定した潤滑状態では、異常な方向に向かう上昇角を示さないことからIs値による余寿命予測はできませんが、前回と今回のデータを比較した結果から判断すると、少なくとも年程度の間は継続して使用が可能な状態にあると判断します。定期的なトライボ診断トライボ診断は、潤滑油を分析し、潤滑油の性状を調査して継続使用が可能か、更油すべきかの評価を行うことはもとより、ギヤや転がり軸受、すべり軸受などの潤滑状態も評価する設備診断技術ですが、農業用の設備では稼働率にもよるものの年に回程度の診断により、データの変化から異常の兆候を早期に発見することや、分解点検の必要性を判断することが可能となります。今回の分析データでは、潤滑油中に摩耗速度の早い摩耗形態の切削摩耗および凝着摩耗が確認されたことから、今後も定期的な分析診断により設備状態を把握することを推奨します。濾過油中の汚染度が高いことから、摩耗粒子や異物等がギヤ歯面や軸受軌道面に噛み込むことによる摩耗の進行が懸念されるため、濾過を推奨します。バックラッシによる評価トライボ診断では、バックラッシの増加量を分析結果から計算できますが、今回は計算に必要な歯幅に関する情報が不足していたため、これらを仮定して計算しております。不足している情報をお知らせ頂ければ、より正確な診断を行うことが出来ますので、可能であれば情報をお知らせ下さい。はフェログラフィーおよびSOAP-Tの結果から総合的に判断した結果、傾向管理が必要な状態にあると考えられます。フェログラフィー【定量分析：Is値】Is値は異常摩耗の早期発見パラメータのつで、摩耗粒子を定量化するために用います。Is値は前回に比較しての乗から変化はなく、低い値でした。フェログラフィー【定性分析：摩耗粒子および摩耗形態観察】分析結果から比較的多く観察された粒子は、以下の通りでした。正常な摩耗粒子・潤滑状態が正常なマイルド摩耗により発生。切削粒子・異物や金属表面の微小突起による切削摩耗により発生。シビア粒子・潤滑状態がやや厳しい凝着摩耗により発生。金属潤滑部が局部的に油膜切れを起していると考えられます。観察された摩耗粒子の中でも切削粒子は、注意が必要です。減速機で切削摩耗が発生した場合、減速機内部で使用されている転がり軸受が切削摩耗により生じた軌道面の損傷が起点となって、寿命が分の程度に低下することがあることから、切削摩耗には十分注意する必要があります。切削摩耗の発生原因となる混入異物が残留している場合、この異物により切削摩耗が継続して発生する可能性があります。Iカップリング発光分光分析【SOAP-T】検出された金属元素から発生箇所を推定すると、以下の通りでした。鉄、鉛、錫、亜鉛・ギヤ、軸受等リン・添加剤カルシウム、ナトリウム・外部混入異物バックラッシご提供いただいた減速機に関する情報から、スパイラルベベルギヤであり、この部分のバックラッシを求めました。尚、歯幅が不明でしたのでmmと仮定しました。その結果、減速機のギヤ歯面に摩耗が集中していたと仮定した場合、バックラッシの増加量は約.μmと推定されました。バックラッシ増加分の上限値は、メーカにより差異はあるものの、当社の推奨するバックラッシは、一般に推奨されるμmを管理目安にしています。この値に比較して十分に小さい値であり、前回に比較してSOAP-Tの鉄濃度が減少していることから、摩耗は安定しているものと推定されます。計数汚染度は、当社推奨の管理限界値を超えていました。計数汚染度計数汚染度は、NAS級以上と当社推奨の管理限界値NAS級を超えていました。重量汚染度は、mg/mlでした。光学顕微鏡写真重量汚染度で濾過したフィルタ表面上の夾雑物を光学顕微鏡で観察した結果、金属片、鉄錆、砂等が観察されました。は良好と判断します。粘度粘度は、.mm/sと新油値mm/sに比較して、粘度変化率は-％で、当社推奨の管理限界値である±％以内にあり、良好と判断します。水分は、ppmと当社推奨の管理限界値の以下にあり、良好と判断します。酸価は、.mgKOH/gと新油値.mgKOH/g以下にあり、良好と判断します。IRIRチャートの結果、新油と使用油のスペクトルパターンはほぼ一致し、また、油劣化の兆候を示すカルボン酸の吸収が確認されていないことから、良好と判断します。
報告№103-0092 | 分析№103-00872 | 103-00872 | 分析の結果、計数汚染度がNAS級と当社推奨の管理限界値に到達していました。フェログラフィーの摩耗粒子形態観察の結果、外部から混入した鉄錆が多く見られることから、汚染の要因は、これらの異物によるものと考えられました。今後、これらの異物が軸受摺動面に噛み込み摩耗が進行する場合があるため、可能であれば濾過を実施されることを推奨します。又、濾過実施に関わらず、必ずヶ月後に再度分析を実施し、摩耗の進行状況を確認されることを推奨します。これらのことは、計数汚染度が、NAS級と当社推奨の管理限界値に到達しており、異常摩耗の早期発見パラメータであるIs値が、.と良好の範囲にあるものの、摩耗粒子形態観察で、外部から混入した異物が多く見られ、D－SOAPで、鉄がppm検出されたことから判断しました。
報告№108-0410 報告№108-0410 | 分析№108-02743 分析№108-02743 | 108-02743 | 分析の結果、全てのデータが良好であることから、この油は継続使用可能であり、潤滑状態も正常と判断します。尚、軸受メタルの主成分である錫が僅かに検出されているため、軸受メタルの摩耗程度を評価する必要がありますので、次回分析時には、油量、メタルサイズ、直近のメタル交換からの運転時間をお知らせください。は良好と判断します。粘度は良好と判断します。粘度はmm/sと新油値mm/sに比較して、粘度変化率は-％で、当社推奨の管理限界値である±％以内にあり、良好と判断します。水分は良好と判断します。水分はppmと当社推奨の管理限界値の以下であり、良好と判断します。全酸価は良好と判断します。全酸価は.mgKOH/gと新油値.mgKOH/gに比較して変化はなく、良好と判断します。IRの結果、良好と判断します。IRの結果、油劣化の兆候を示すカルボン酸の吸収が確認されていないことから、良好と判断します。RBOTの結果、良好と判断します。RBOTはminと当社推奨の管理限界値のmin以上であり、良好と判断します。は良好と判断します。計数汚染度は良好と判断します。計数汚染度はNAS級と当社推奨の管理限界値のNAS級以内にあり、良好と判断します。重量汚染度は良好と判断します。重量汚染度は.mg/mlと当社推奨の管理限界値のmg/ml以内にあり、良好と判断します。機器の潤滑状態D－SOAPで軸受の摩耗を示す錫が検出されています。SOAPの結果は良好です。SOAPの結果、油の添加剤成分であるリンがppm、バリウムがppm、ケイ素がppm検出されています。軸受の摩耗を示す錫が検出されていないことから、良好と判断します。D－SOAPの結果、軸受の摩耗示す錫が検出されています。D－SOAPの結果、軸受の摩耗を示す錫が、油の添加剤成分であるバリウムが、外部から混入したと思われるカルシウムが、ナトリウムが検出されています。フェログラフィーの結果は良好です。異常摩耗の早期発見パラメータであるフェログラフィーのIs値が．×のマイナス乗と良好の範囲にあります。
報告№108-8007 報告№108-8007 | 分析№108-01638 分析№108-01638 | 108-01638 | 本試料の摩耗は、電子顕微鏡による摩耗粒子の詳細な観察結果から、潤滑状態が正常なマイルド摩耗であることが判りました。これは、観察されたほとんどの摩耗粒子が、写真aに示すように正常な潤滑状態で発生する小径の摩耗粒子であることから判断されました。観察された摩耗粒子は、正常な潤滑状態で発生するマイルド摩耗で発生していることから、シリンダおよびピストンリング、クランクメタル等は、現在のところいずれも継続使用可能と判断します。電子顕微鏡による摩耗粒子の観察結果から、本試料油中の摩耗形態は、潤滑状態が正常なマイルド摩耗であることが判りました。これは写真aに示す通り、正常な潤滑状態で発生する摩耗粒子が多く観察されたことから判断しました。観察されている摩耗形態が正常な摩耗粒子が発生するマイルド摩耗であることから、現在のところシリンダおよびピストンリング等の摩耗の状態はいずれも軽微であり、継続使用可能と判断します。このことは、異常摩耗の早期発見パラメータであるフェログラフィーのIs値がの乗とやや高いものの、写真bに示すように摩耗粒子の形態観察で潤滑状態が正常な状態で発生するマイルド摩耗粒子が多く観察されたこと写真フェログラフィーによる摩耗粒子の観察結果摩耗粒子をSEM・XMAで詳細に観察した結果、写真cに示すμm以下の小径粒子が観察され、これらの組成割合は、鉄、カルシウムの割合が高い粒子が多く観察されたこと写真電子顕微鏡による摩耗粒子の観察結果SOAPの結果で鉄が検出されたものの微量であったこと以上のことから総合的に判断しました。粘度の低下は、全酸価、IRは良好の範囲にあるものの、粘度の低下および水分の増加が確認されました。低下が確認された粘度は、当社推奨の管理限界値内にあるものの新油値のmm/sに比較して-％のmm/sに低下していることが確認されました。粘度低下の原因は、潤滑油中に混入した燃料油の影響などが考えられます。粘度が低下したままの運転は、軸受の油膜形成に影響が出たり、或いは、潤滑油槽内での異常燃焼の遠因となる事もありますので注意が必要です。定期的に分析を実施し、規定の粘度範囲内で使用されることを推奨します。水分の増加水分はppmと当社推奨の管理限界値を僅かに超えており、発錆予防のため水分除去を実施されることを推奨します。粘度の低下と水分の増加が確認されました。粘度は当社推奨の管理限界値内にあるものの低下が確認されました。粘度はmm/sと新油値mm/sに比較して、粘度変化率は-％で、当社推奨の管理限界値である±％以内にあるものの低下が確認されました。水分は当社推奨の管理限界値を超えていました。水分はppmと当社推奨の管理限界値のを超えていました。全酸価は良好と判断します。全酸価はmgKOH/gと新油値mgKOH/gに比較して若干高いものの、IRの結果で油劣化の兆候を示すカルボン酸の吸収が確認されていないことから良好と判断します。IRは良好と判断します。IRの結果、油劣化の兆候を示すカルボン酸の吸収が確認されていないことから良好と判断します。計数汚染度はやや高い値を示していました。計数汚染度はNAS級でした。計数汚染度はNAS級でした。重量汚染度はmg/mlでした。重量汚染度はmg/mlでした。機器の潤滑状態SOAPによる油中金属濃度の結果、油の添加剤成分であるカルシウムが検出されました。SOAPによる油中金属濃度の結果は良好です。SOAPによる油中金属濃度の結果、油の添加剤成分であるリン、亜鉛、カルシウム、外部から混入したと思われるケイ素、マグネシウム、ホウ素が検出されました。SOAPによる油中金属濃度の結果、油の添加剤成分であるカルシウムが比較的多く検出されました。SOAPによる油中金属濃度の結果、鉄、油の添加剤成分であるリン、亜鉛、カルシウム、外部から混入したと思われるナトリウムが検出されました。フェログラフィーの結果は良好です。異常摩耗の早期発見パラメータであるフェログラフィーのIs値がの乗とやや高いものの、摩耗粒子の形態観察の結果、μm以下の小径の鉄系摩耗粒子が支配的でした。SEM・XMAの結果、鉄、カルシウムを含む粒子が比較的多く観察されました。SEM・XMAで粒子を詳細に観察した結果、フェログラフィーで観察されたμm以下の小径粒子の組成割合は、鉄、カルシウムの割合が高い粒子が多く観察されました。
報告№107-4545 報告№108-5112 | 分析№107-02185 分析№108-03618 | 108-03618 | トライボ診断の結果、全てのデータが良好であることから、この油は継続使用可能と判断します。は良好と判断します。粘度は良好。粘度は.mm/sと新油値.mm/sに比較して、粘度変化率は-％で、当社推奨の管理限界値である±％以内にあり、良好と判断します。粘度はmm/sとなっています。粘度はmm/sとなっています。粘度指数はとなっています。粘度指数はとなっています。水分は良好。水分は.ppmと当社推奨の管理限界値の以下にあり、良好と判断します。全酸価は良好。全酸価はmgKOH/gと新油値mgKOH/g以内にあり、良好と判断します。
報告№109-09136 報告№111-00505 | 分析№109-001160 分析№111-002329 | 111-002329 | グリースおよび軸受は継続使用可能な状態にあると判断します。新グリースとの比較による評価グリースの物理的性状を示すIRのデータは新グリースデータを基準として評価しています。今回はグリース名が不明であったため判断できませんでしたが、今後評価する場合は、充填用の新グリースを同時に分析することをご検討下さい。フェログラフィー摩耗粒子の形態で比較的多く観察された粒子は、潤滑状態が正常な場合に発生する摩耗粒子でした。このような摩耗粒子が観察された場合には、潤滑部では正常なマイルド摩耗が発生していることが分かります。Iカップリング発光分光分析供試グリースを分析した結果、検出された金属元素は、SOAP-Tの結果表に示すように、鉄、錫、リン、カルシウム、バリウム、アルミニウム、ナトリウムでした。これらの検出された金属元素から発生箇所を推定すると鉄、錫・軸受等リン、バリウム・グリース添加剤カルシウム、アルミニウム、ナトリウム・増ちょう剤等であると思われます。このうち、機械部品が摩耗したと思われる元素はのグループです。グリースの物理的性状IRの結果、油劣化の兆候を示すカルボン酸の吸収が確認されていないことから、良好と判断します。
報告№104-4032 報告№104-4032 | 分析№104-02006 分析№104-02006 | 104-02006 | 誘引ブロワ号の反電動機側軸受は、集油槽内をNAS級以上の清浄度になるように汚染度を濾過※又は更油により改善できれば、年以上継続使用が可能な状態になります。又、現状の汚染度でも、少なくとも半年間は継続使用可能な状態にあると判断します。これらのことは、以下の結果から判断しました。計数汚染度が測定不能と非常に汚染されていることが確認された。SOAP／D-SOAPの結果、軸受の主成分である鉄が検出されたが微量であった。異常摩耗の早期発見パラメータであるフェログラフィーのIs値がの乗とやや高いものの、異常摩耗の兆候を示すシビア粒子等の摩耗粒子がほとんど観察されなかった。※濾過とは、潤滑油の系統に設置してあるラインフィルタ等による濾過ではありません。濾過装置の種類はいくつかありますが、濾過を行う場合は濾過性能がNAS級以上の清浄度を確保できる濾過機の使用を推奨します。本試料油は継続使用可能な状態にあると判断します。粘度は良好と判断します。粘度はmm/sと新油値mm/sに比較して、粘度変化率は-％と当社推奨の管理限界値の±％以内にあり良好と判断します。水分は良好と判断します。水分はppmと当社推奨の管理限界値の以下にあり、良好と判断します。全酸価は良好と判断します。全酸価は.mgKOH/gと新油値.mgKOH/gに比較して僅かに増加しているものの、継続使用可能な範囲あると判断します。IRは良好と判断します。IRは、IRチャートに示すように新油に比較して変化なく、良好と判断します。計数汚染度は測定不能と汚染されており、改善が必要と判断します。計数汚染度は、センサーの目詰まりの影響で測定できず、汚染されていることが確認されたため、改善が必要と判断します。重量汚染度は良好と判断します。重量汚染度はmg/mlと当社推奨の管理限界値のmg/ml以内にあり、良好と判断します。機器の潤滑状態本機器の軸受は、今後の運転時間や運転状況が、特に変化のない運転であれば、少なくとも年間は継続使用可能な状態にあると判断します。SOAPは良好でした。SOAPの結果、軸受の主成分である鉄が検出されず、良好と判断する。D－SOAPは良好でした。D－SOAPの結果、軸受の主成分である鉄が検出されたものの、微量であり、良好と判断します。フェログラフィーの結果、潤滑状態は良好と判断します。フェログラフィーの結果、異常摩耗の早期発見パラメータであるIs値がの乗とやや高いものの、異常摩耗の兆候を示すシビア粒子等の摩耗粒子がほとんど観察されていないことから、今後の運転時間や運転状況が、特に変化のない運転であれば、軸受は少なくとも年間は継続使用可能な状態にあると判断します。
報告№104-8018 | 分析№104-00761 | 104-00761 | 精点Aを実施した結果、計数汚染度がNAS級とやや高い値でした。摩耗粒子形態観察で、外部から混入した鉄錆が観察されたことから、汚染度が高い要因は、外部から混入した鉄錆によるものと考えられました。混入による影響は、直ちにないと思われますが、これらの鉄錆が軸受摺動面に噛み込み摩耗が進行する場合があるため、再分析による摩耗の進行状況の確認を推奨します。再分析は、今回分析からヶ月以内に精点Bを実施されることを推奨します。これらのことは、計数汚染度がNAS級とやや高いこと異常摩耗の早期発見パラメータであるフェログラフィーのIs値が、.と良好の範囲にあるものの、摩耗粒子形態観察で、外部から混入した鉄錆が観察されたことD－SOAPで、鉄が検出されたこと以上のことから判断しました。
報告№109-09094 報告№110-00147 | 分析№109-000939 分析№110-000595 | 110-000595 | 有機物・有機化合物試験で検出されたピークには新グリースと異なるピークが検出されました。結論IRの結果で新油と異なるピークが確認されたことから、グリース名が違うか、或いは、異種グリースが混入した可能性が考えられますので、確認する必要があります。≪状態監視とパラメータ≫分析の目的および各分析のパラメータは以下の通りです。特性低下目的：グリースの分析結果から、グリースの物理的性状や劣化傾向などを確認する。全酸価JISK赤外線吸収スペクトルJISKちょう度JISK滴点JISK摩耗目的：グリース中の摩耗粒子を分析する事により、回転・摺動部の潤滑状態、摩耗劣化の程度、余寿命などを解析する。摩耗診断電子顕微鏡観察JISKX線マイクロアナリシス油中金属濃度）JISK≪分析結果≫特性低下全酸価：良好全酸価.mgKOH/gは新油値の.mgKOH/g以内にあることから問題は無いと判断します。赤外線吸収スペクトル：良好ちょう度：良好ちょう度値はと当社推奨の管理限界値であるから以内に留まっています。滴点：良好滴点はと当社推奨の管理限界値であるから以内に留まっています。摩耗摩耗診断電子顕微鏡観察・X線マイクロアナリシス：今回は実施していません。油中金属濃度：今回は実施していません。
|  | 113-001393 | 分析の結果、潤滑油の劣化は確認されなかったことから、継続使用可能と判断します。対象設備分析の結果、対象設備は継続使用可能な状態にあると判断します。但し、今後の摩耗の進行速度の上昇が懸念されます。定期的な分析今後懸念される凝着摩耗の進行を監視するため、定期的に分析を実施することを推奨します。最適な採油方法本試料油は、機器停止時間後に吸入ストレーナから採油されているため、分析データが低濃度に出ていると推定されます。正確なデータによる診断を行うためにも、今後の採油は、極力運転中もしくは停止直後の油槽中層部から実施されることを推奨します。はフェログラフィーおよびSOAPの結果から総合的に判断した結果、継続使用は可能ですが、摩耗の進行速度が上昇している可能性があるため、傾向管理が有用と考えます。フェログラフィー【定量分析：Is値】Is値は異常摩耗の早期発見パラメータのつで、摩耗程度を定量化するために用います。前回に比較してIs値はの乗から乗と、二桁高い値でした。Is値は、摩擦摺動面の摩耗が進展すると、上昇速度が増加します。今回、Is値の上昇速度がやや大きいことから、念のため将来的な摩耗の進展を監視することが大切です。フェログラフィー【定性分析：摩耗粒子および摩耗形態観察】分析結果から比較的多く観察された粒子は、以下の通りでした。黒錆・潤滑状態がやや厳しい凝着摩耗により発生。局部的に金属接触が厳しく、且つ、高い摩擦熱が発生していると考えられます。鉄錆等・外部から混入したと考えられます。観察された摩耗粒子の中でも黒錆は、将来的な摩耗の進行に繋がる可能性を示唆しているため、傾向監視が必要と思われます。黒錆は、凝着摩耗に分類されます。この摩耗粒子は、油膜切れによる摺動面での金属同士の接触時に起こる高い摩擦熱によって鉄が酸化され発生します。この状態が継続した場合、摺動面で焼付が発生し、設備の損傷に至る場合があります。Iカップリング発光分光分析【SOAP】検出された金属元素から発生箇所を推定すると、以下の通りでした。鉄、錫・軸受等リン、亜鉛、カルシウム・添加剤アルミニウム、ケイ素、マグネシウム・外部混入異物水分、IR酸化度の各データは良好でした。
報告№107-6000 報告№107-6505 | 分析№107-00010 分析№107-00072 | 107-00072 | 前回の分析結果で、サーボシリンダ内壁およびポンプ内部の摩耗が確認された。年月日～月日まで、深層吸着式濾過機で濾過を実施した。現在の汚染状況を確認する。精点Bを実施した結果、計数汚染度が前回のNAS級から今回NAS級にランク改善されました。また、濾過によりSOAP／D－SOAPの鉄濃度も減少し、異常摩耗の早期発見パラメータであるフェログラフィーのIs値が.と良好の範囲に改善されており、今後は、本データを初期値として管理することを推奨します。
報告№107-0294 報告№107-0294 | 分析№107-01557 分析№107-01557 | 107-01557 | 結論今回検出されたSOAP／D－SOAPの錫濃度に大きな変化がないことから、メタルの摩耗は安定していることが確認されました。但し、メタルの主成分である錫の累積濃度を別紙表により計算した結果、ppmとなり、この累積錫濃度からメタルの表面の状態を解析した結果、既に鏡面状態になっている部分が発生していると考えられました。更に、フェログラフィーの摩耗粒子形態観察の結果、局部的に高圧・高温になっている場合に発生するフリクションポリマが多く観察されたことから、今後もトライボ診断により継続監視することを推奨します。粘度は良好と判断します。粘度はmm/sと非常に良好の範囲にありました。水分は良好と判断します。水分はと非常に良好の範囲にありました。全酸価は良好と判断します。全酸価は.mgKOH/gと非常に良好の範囲にありました。RBOTは良好と判断します。RBOTはminと非常に良好の範囲にありました。計数汚染度は、非常に良好の範囲にあり、前年度濾過後に比較してランク増加していました。計数汚染度は、NAS級と、前年度濾過後のNAS級に比較して、約ヶ月でランク増加しました。重量汚染度は良好と判断します。重量汚染度は.mg/mlと非常に良好の範囲にありました。機器の潤滑状態今回検出されたSOAP／D－SOAPの錫濃度に大きな変化がないことから、メタルの摩耗は安定していると判断します。但し、年月以降、メタルの更新や手入れがなく、且つ、更油や新油の補充が無かったとすると、鏡面状態になっていると考えられます。油中の金属粒子濃度を分析するSOAP及びD-SOAPの結果、軸受メタルの摩耗により発生したと考えられる錫がSOAPでppm、D－SOAPで検出されていますが、前回に比較して、錫濃度に大きな変化はありませんでした。但し、本軸受油は、年に度濾過を実施しており、メタルの摩耗量を検討する場合は、濃度補正を行う必要があります。錫濃度を補正した結果を別表に示します。この結果から、年月以降更油を実施していなければ、ppmになっていたと考えられることが出来ます。この補正後の錫濃度と油量リットルから摩耗量を下式により計算しました。 ・式 摩耗量はcmとなります。従いまして、下図のような体積をもつ金属片が摩耗した計算となります。図摩耗量の概念図この体積cmを軸受メタルの摩耗面積で割りますと平均的な摩耗深さとなります。この摩耗面積は当社の経験によれば、スラストメタル面積の約分の程度となることが確認されており、軸受の支持面積cmパッド枚数枚から、摩耗面積を計算するとcmとなります。摩耗体積cmと摩耗面積cmから平均的な摩耗深さを求めると.μmとなります。スラストメタルの表面粗さをRmaxμmとしますと既にスラストメタル表面は摩耗が進行し鏡面状態になっている箇所があると考えられます。
報告№109-09136 報告№111-00619 | 分析№109-001160 分析№111-002944 | 111-002944 | 酸化安定度が当社推奨の管理限界値を下回っており、有機物・有機化合物で新油と異なるピークが確認されました。今後、酸化防止剤が減少したことで、基油の劣化に進展することが懸念されるため、以下の対策を推奨します。更油今後、酸化防止剤が減少したことで、基油の劣化に進展することが懸念されるため、更油を推奨します。異種油の混入および油名の確認異種油の混入の有無、油名を再確認することを推奨します。酸化安定度試験酸化安定度試験の結果、minと当社推奨の管理限界値を下回っていました。今後、酸化防止剤が減少したことで、基油の劣化に進展することが懸念されます。有機物・有機化合物有機物・有機化合物の結果、新油のIRスペクトルと一致しない箇所が確認され、cm-付近の酸化防止剤のピークが減少していました。これらのことから、酸化防止剤の減少が確認され、異種油の混入、或いは、油名の誤りなどが考えられます。泡立ち試験泡立ち試験は-でした。一般的な新油値に比較して泡立ち度が上昇しているものの、泡安定度がmlでした。消泡性の性能は低下していないことが確認されました。水分は良好でした。
報告№102-4077 | 分析№102-03111 | 102-03111 | 分析の結果、計数汚染度が前回のNAS級からNAS級に上昇しているものの、良好な範囲であることから、継続使用可能と判断します。但し、今回の採油箇所が、ドレンバルブから実施されており、計数汚染度が上昇した要因は、ドレン配管中の汚染物の影響が考えられます。今後は、運転中、又は、停止直後に前回同様のめくら栓から採油されることを推奨します。
報告№109-09094 報告№109-09094 | 分析№109-000927 分析№109-000927 | 109-000927_100127 | 分析の結果、ちょう度値と新グリース値に比較して上昇し、当社推奨の管理上限値であるを超えていることから、軟化していることが分かりました。軟化したグリースを使用した場合、グリースの漏洩や軸受等で油膜切れが発生することが懸念されるため、グリースを交換されることを推奨します。有機物・有機化合物の結果、新グリースと異なるピークが確認されたことから、グリース名が違うか、或いは、異種グリースが混入した可能性が考えられますので、ご確認下さい。≪状態監視とパラメータ≫分析の目的および各分析のパラメータは以下の通りです。特性低下目的：グリースの分析結果から、グリースの物理的性状や劣化傾向などを確認する。全酸価JISK赤外線吸収スペクトルJISKちょう度JISK滴点JISK摩耗目的：グリース中の摩耗粒子を分析する事により、回転・摺動部の潤滑状態、摩耗劣化の程度、余寿命などを解析する。摩耗診断電子顕微鏡観察JISKX線マイクロアナリシス油中金属濃度）JISK≪分析結果≫特性低下全酸価：良好全酸価mgKOH/gは新油値の.mgKOH/gに比較し高くはあるものの、有機物・有機化合物試験の結果で油劣化の兆候を示すカルボン酸の吸収が見られないことから問題は無いと判断します。赤外線吸収スペクトル：良好ちょう度：要処置ちょう度値と当社推奨の管理上限値であるを超えていました。滴点：良好滴点はと新油値のに比較し大きな変化はないことから問題は無いと判断します。摩耗摩耗診断電子顕微鏡観察・X線マイクロアナリシス：今回は実施していません。油中金属濃度：今回は実施していません。
報告№108-0411 報告№110-00262 | 分析№108-02745 分析№110-001019 | 110-001019_20100819 | ・摩耗状態SOAPの結果、前回検出されていなかった錫が、今回ppm検出され、ジャーナル軸受の摩耗が検出されました。メタルの摩耗体積および摩耗深さを今回のSOAPの錫濃度ppm、油量Lで計算により求めました。メタル表面の平均的な摩耗深さはμmとなり、メタルの表面粗さをsと仮定すると、その粗さに％が摩耗しており、軸受表面は鏡面状態になっている部分が発生していると推定されます。このような場合、起動・停止時に軸受が損傷しやすい状況になっていると考えられます。・汚染度前回に比較して計数汚染度がNAS級から級にランク増加しているものの、当社推奨の管理限界値内にあり、良好でした。結論メタル表面を仮定した軸受摺動面の診断結果から、起動・停止時に軸受が損傷しやすい状況にあることが推定できましたので、可能であれば軸受の点検を推奨します。また、軸受点検ができない場合は短周期で分析を実施し、摩耗の進行状況を確認することを推奨します。次回分析の時期を理論的に求めたところ、最短で約時間となります。この時間は、油中汚染物が均一になるために必要とする時間であり、この時間を経過すれば、再分析の結果から状態の傾向を確認することが可能となりますので、これを参考に次回分析時期を検討されることを提案します。は良好と判断します。計数汚染度計数汚染度はNAS級と当社推奨の管理限界値のNAS級以内にあり、良好と判断します。重量汚染度は.mg/mlと当社推奨の管理限界値のmg/ml以内にあり、良好と判断します。機器の潤滑状態SOAPの結果、軸受の摩耗を示す錫が検出されました。SOAPSOAPの結果、摩耗により発生する錫、油の添加剤成分であるリンが検出されました。D－SOAPD－SOAPの結果、摩耗により発生する鉄、銅、錫が検出されていないことから、良好と判断します。フェログラフィー異常摩耗の早期発見パラメータであるフェログラフィーのIs値がのマイナス乗と良好の範囲にあります。
報告№109-09094 報告№109-09094 | 分析№109-000901 分析№109-000901 | 109-000901 | 分析の結果、全てのデータが良好であることから、この油は継続使用可能と判断します。但し、酸化安定度は当社推奨の管理限界値内にありますが、本試料は年月日に油の入れ替えを実施していますので、その際に全量実施されていた場合、今回採油から日後の年月日に当社推奨の管理限界値に到達することが予想されます。このことから、本試料油は次回定検前に更油が必要となりますので、更油時期をご検討ください。特性低下全ての項目が良好の範囲にあるものの、RBOTの低下傾向から、次回定検前に更油が必要となる可能性がありますので、更油時期を検討してください。粘度は良好と判断します。粘度はmm/sと新油値mm/sに比較して、粘度変化率は+％で、当社推奨の管理限界値である±％以内にあり、良好と判断します。全酸価は良好と判断します。全酸価は.mgKOH/gと新油値.mgKOH/gに比較して高い値であるものの、有機物・有機化合物の結果、油劣化の兆候を示すカルボン酸の吸収が確認されていないことから、良好と判断します。有機物・有機化合物の結果、良好と判断します。有機物・有機化合物の結果、油劣化の兆候を示すカルボン酸の吸収が確認されていないことから、良好と判断します。酸化安定度の結果、現在のところ使用可能な範囲ありますが、RBOTの低下傾向から、次回定検前に更油が必要となりますので、更油の時期をご検討ください。酸化安定度はminと当社推奨の管理限界値のmin以上であり、良好と判断します。但し、本試料は年月日に油の入れ替えを実施していますので、その際に全量実施されていた場合、今回採油から日後の年月日に当社推奨の管理限界値に到達することが予想されます。このことから、本試料油は次回定検前に更油が必要となりますので、更油時期をご検討ください。汚染は良好と判断します。水分は良好と判断します。水分はppmと当社推奨の管理限界値の以下であり、良好と判断します。
報告№109-09136 報告№109-09136 | 分析№109-001160 分析№109-001160 | 109-001160 | トライボ診断によりギヤ等の健全性を確認するとともに、、汚染度を確認する。採油について本試料油の採油は、ドレンプラグから実施しています。今回ご提供いただきました採油時の状況に関する情報で、採油を行ったドレン配管は比較的長く、配管容積分が廃油されていない可能性があることが分かりました。また、今回採油時に排油した量の記録も残っていませんでした。したがって本試料油は、循環しない配管内部の油を分析している可能性があり、分析結果に影響を与える可能性がが想定されます。以上のことを踏まえて今回の分析結果を検討します。ギヤおよび転がり軸受の健全性確認分析の結果、重量汚染度がmg/と採油箇所の影響で高い値を示しています。D－SOAPの結果で油の添加剤成分であるリン、亜鉛、カルシウムが検出されていることから、重量汚染度が高い要因は、油の添加剤成分が析出して発生したものと思われます。また、摩耗粒子の形態観察で観察された粒子は、ギヤ歯面の摩耗により発生したと思われるμm以下の鉄系摩耗粒子、外部から混入した赤錆や砂等が観察されました。今回の採油は、沈殿物の多いドレンプラグからの採油であるにもかかわらず、観察された汚染物は、スラッジに加えてμm以下の微細な摩耗粒子が大半で、異常な摩耗状態で発生する大型の摩耗粒子が観察されていないことから、ギヤ歯面および転がり軸受の軌道面の潤滑状態は正常な状態であると推定されます。現在のところ、ギヤ歯面および転がり軸受の軌道面の潤滑状態は正常な状態にありますが、今回観察された粒子の中に視野に個と少ないものの、金属接触が厳しい場合に発生するμmサイズのシビア粒子が確認できることから、今後の状態変化に備えて、継続して潤滑油分析による傾向監視を推奨します。である計数汚染度は、NAS級と当社推奨の管理限界値内にありましたが、重量汚染度はmg/mlと非常に高い値を示していました。D－SOAPの結果、油の添加剤成分であるリン、亜鉛、カルシウムが比較的多く検出されたことから、重量汚染度が高い原因は、油の添加剤成分がスラッジ化したためと考えられました。である粘度、水分、全酸価、IRの各データは良好の範囲にあることから、この油は継続使用可能と判断します。
報告№105-0103 | 分析№105-00713 | 105-00713 | 濾過前の試料油を分析した結果、摩耗粒子形態観察で局部的に高圧・高温となった場合に発生するフリクションポリマがやや多く観察されました。フリクションポリマの発生要因は、局部的に軸受摺動部分に高圧・高温の箇所が見られる場合に発生します。つまり、軸の振れ回り量の変動や、あるいは、メタルギャップの調整不足等が原因で、その狭いギャップに潤滑油が押込まれてフリクションポリマが発生している場合があります。このことから、高い摩擦熱による油劣化に注意が必要です。これらの障害発生に対する弊害を勘案の上、今後、軸受温度が若干上昇気味になることが考えられますので、パトロール時に温度の変化を注意深く監視する必要があると思われます。次回分析は、ヶ月以内に再度分析を実施し、油の劣化状況及び摩耗の進行状況を確認されることを推奨します。
報告№109-09136 報告№111-00304 | 分析№109-001160 分析№111-001437 | 111-001437 | 対象設備は継続使用可能な状態にあると判断します。但し、潤滑油は汚染度が高く、油のスラッジであるスラッジが確認されたことから、今後バルブ類の動作障害やフィルタおよびストレーナの目詰まりが発生することが懸念されるため、以下の対策を推奨します。TS－の投与と濾過今後バルブ類の動作障害やフィルタおよびストレーナの目詰まりが発生することが懸念されるため、当社製清浄分散剤TS－の投与と濾過を推奨します。フェログラフィー異常摩耗の早期発見パラメータとして摩耗粒子を定量化して評価するフェログラフィーのIs値は、潤滑状態が正常なのマイナス乗でした。Iカップリング発光分光分析供試の作動油を分析した結果、検出された金属元素は、SOAPの結果表に示すように、鉄、鉛、ニッケル、リン、亜鉛、カルシウム、ナトリウムが検出されました。これらの検出された金属元素から発生箇所を推定すると鉄、鉛、ニッケル・シリンダ内壁・ブッシュ等リン・オイル添加剤亜鉛、カルシウム、ナトリウム・外部混入異物であると思われます。このうち、機械部品が摩耗したと思われる元素はのグループです。前回に比較して計数汚染度はNAS級からNAS級以上にランク増加し、重量汚染度はmg/mlからmg/mlに増加し、共に当社推奨の管理限界値を超えていました。フィルタ表面の異物観察で表面が茶褐色で粘ちょう物が確認されたことから、汚染度が高い要因は、スラッジの影響と思われます。粘度、水分、全酸価、IRの各データは良好でした。
報告№109-09136 報告№111-00066 | 分析№109-001160 分析№111-000412 | 111-000412 | Iカップリング発光分光分析供試のタービン油を分析した結果、検出された金属元素は、SOAPの結果表に示すように、鉄、錫、亜鉛、カルシウム、ケイ素、ナトリウムが検出されました。これらの検出された金属元素から発生箇所を推定すると鉄、錫・シリンダ内壁・ポンプ内部等亜鉛、カルシウム、ケイ素ナトリウム・外部混入異物であると思われます。このうち、機械部品が摩耗したと思われる元素はのグループです。フェログラフィー異常摩耗の早期発見パラメータとして摩耗粒子を定量化して評価するフェログラフィーのIs値は、潤滑状態が正常なの乗でした。摩耗粒子の形態で比較的多く観察された粒子は、潤滑状態が正常な場合に発生する摩耗粒子、金属潤滑部が局部的に油膜切れを起して発生するシビア粒子でした。このような摩耗粒子が観察された場合には、潤滑部では正常なマイルド摩耗とやや厳しい摩耗による凝着摩耗が発生していることが分かります。計数汚染度、重量汚染度は共に良好でした。粘度、水分、全酸価、IRの各データは良好でした。データが高濃度になる採油条件にもかかわらず、各データが良好であったことから、対象設備では異常摩耗は発生していないと判断します。また潤滑油は継続使用可能な状態にあると判断します。本試料油は、機器停止中にドレンから採油されているにもかかわらず汚染度を示すデータは良好でしたが、今後の採油は、極力運転中もしくは停止直後の油槽中層部から実施されることを推奨します。
報告№106-6023 報告№106-6028 | 分析№106-00388 分析№106-00707 | 106-00707 | 初期試験を実施した結果、潤滑状態は安定し、潤滑油も継続使用可能と判断します。これらのことは、前回に比較して、計数汚染度は等級に変化がないことSOAP／D-SOAPの鉄及び錫濃度に変化がないこと異常摩耗の早期発見パラメータであるフェログラフィーのIs値がと良好の範囲にあること以上のことから判断しました。
報告№107-0366 報告№109-09247 | 分析№107-01900 分析№109-001739 | 109-001739 | 濾過前の試料油を分析した結果、計数汚染度が前回のNAS級から、今回NAS級に約ヶ月でランク増加していました。摩耗粒子の形態観察およびフィルタ表面の異物観察で鉄錆、砂等が観察されたため、汚染度および鉄濃度が増加した要因は、摩耗による粒子の増加ではなく、外部から混入したと思われる異物によるものと考えられます。但し、異物の混入はありましたが、潤滑異常の早期発見パラメータである摩耗過酷度を示すIs値がのマイナス乗と非常に良好の範囲にあることから、潤滑状態は正常な状態にあると判断します。
報告№109-09136 報告№112-00132 | 分析№109-001160 分析№112-000538 | 112-000538 | 潤滑油は継続使用可能な状態にあると判断します。分析結果は良好と判断します。粘度粘度はmm/sと新油値.mm/sに比較して、粘度変化率は+％で、当社推奨の管理限界値である±％以内にあり、良好と判断します。水分はppmと当社推奨の管理限界値の以下にあり、良好と判断します。酸価は.mgKOH/gと新油値mgKOH/g以下にあり、良好と判断します。
報告№109-09136 報告№112-00360 | 分析№109-001160 分析№112-001416 | 112-001416 | 軸受は継続使用可能な状態にあると判断します。但し、SOAPの銅濃度が高いことから、以下の対策を推奨します。油劣化の確認今後、別紙鉱油の酸化に対する金属触媒の影響に示すように銅濃度の増加に伴い酸化速度が速まる可能性があるため、今回の分析から短期間のうちに再分析を実施し、油劣化の進行状況を確認することを推奨します。はフェログラフィーおよびSOAP／D-SOAPの結果から総合的に判断した結果、やや厳しい状態にあると考えられます。フェログラフィー【定量分析：Is値】Is値は異常摩耗の早期発見パラメータのつで、摩耗粒子を定量化するために用います。前回に比較してIs値はの乗からマイナス乗に低下し、低い値でした。フェログラフィー【定性分析：摩耗粒子および摩耗形態観察】分析結果から比較的多く観察された粒子は、以下の通りでした。正常な摩耗粒子・潤滑状態が正常なマイルド摩耗により発生。Iカップリング発光分光分析【SOAP／D-SOAP】検出された金属元素から発生箇所を推定すると、以下の通りでした。鉄、銅、ニッケル・軸受等リン、亜鉛・添加剤カルシウム、ナトリウム・外部混入異物銅の溶出前回に比較してSOAPの銅がppmからppmに増加していることから、銅を使用した箇所の溶出が進行していると考えられます。銅の溶出箇所は、貴社ご提供の図面からデフレクターとバッフル、或いは流体継ぎ手のスクイ管、潤滑油冷却器の冷却管などが推定されます。これらの部品が選択的に溶出しているものと思われます。これらの部品の中でもデフレクターとバッフルは、オイルシールの役目を果たしていることから、溶出が継続した場合、シャフトとのギャップが増大し、油漏れの原因になると思われます。さらには油面低下により潤滑不良が発生することが懸念されるため、巡視の際には、油漏れと油面の低下に注意を払う必要があります。銅の溶出は、潤滑油に使用されている亜鉛系添加剤と銅の反応により溶出することが知られています。銅濃度の増加は、別紙鉱油の酸化に対する金属触媒の影響に示すように濃度の増加とともに酸化速度が加速しますので、注意が必要です。前回に比較して計数汚染度はNAS級からNAS級にランク低下し、良好でした。分析結果は良好と判断します。計数汚染度計数汚染度はNAS級と当社推奨の管理限界値のNAS級以下にあり、良好と判断します。重量汚染度は.mg/mlと当社推奨の管理限界値のmg/ml以下にあり、良好と判断します。前回同様にSOAPの銅が高い値でした。SOAPSOAPの結果、油の添加剤成分であるリン、亜鉛が検出されました。一方、銅が検出されました。銅を使用した部分の溶出が進行していると考えられます。この溶出は検出された亜鉛系添加剤の成分と銅が反応し、溶出することが知られています。別紙鉱油の酸化に対する金属触媒の影響に示すように銅濃度が増加すると酸化速度が速まります。D-SOAPD-SOAPの結果、摩耗により発生する鉄が検出されました。フェログラフィー異常摩耗の早期発見パラメータであるフェログラフィーのIs値がのマイナス乗と良好の範囲にあることから、摩耗状態は正常と判断します。
報告№109-09136 報告№111-00619 | 分析№109-001160 分析№111-002926 | 111-002926 | 潤滑油は継続使用可能な状態にあると判断します。粘度、酸価、有機物・有機化合物の各データは良好でした。尚、酸化安定度は油量不足のため、測定できませんでした。水分は良好でした。
報告№108-0411 報告№110-00529 | 分析№108-02744 分析№110-002404 | 110-002404 | Iカップリング発光分光分析供試のギヤ油を油中金属濃度で分析した結果、鉄、鉛、銅、錫、リン、カルシウム、バリウム、アルミニウム、ケイ素、ナトリウム、マグネシウム、ホウ素が検出されました。これらの検出された金属元素から発生箇所を推定すると鉄、鉛、銅、錫・軸受等リン・オイル添加剤カルシウム、バリウム、アルミニウム、ケイ素、ナトリウム、マグネシウム、ホウ素・外部混入異物であると思われます。このうち、機械部品が摩耗したと思われる元素はのグループです。フェログラフィー異常摩耗の早期発見パラメータとして摩耗粒子を定量化して評価するフェログラフィーのIs値は、潤滑状態が厳しいの乗でした。摩耗粒子の形態で比較的多く観察された粒子は、潤滑状態が正常な場合に発生する摩耗粒子、異物の噛み込みなどで発生する切削粒子、金属潤滑部が局部的に油膜切れを起して発生するシビア粒子、外部から混入したと思われる鉄錆、砂等でした。このような摩耗粒子が観察された場合には、潤滑部では正常なマイルド摩耗、異物による切削摩耗とやや厳しい摩耗形態の凝着摩耗が発生していることが分かりました。特に切削摩耗は、他の摩耗形態に比較して摩耗進行速度が速く、転がり軸受でこの摩耗形態が発生した場合には寿命が分の程度に低下することも知られています。切削摩耗により生じた軌道面の損傷が起点となって転がり軸受の寿命となるフレーキングに進展することが懸念されます。計数汚染度は当社推奨の管理限界値を超えていました。フィルタ表面の異物観察で鉄錆、砂等が観察されたことから、汚染度が高い要因は、摩耗と外部混入異物の影響と思われます。粘度、水分、全酸価、IRの各データは良好でした。軸受および潤滑油は継続使用可能な状態にあるものの、摩耗の進行が懸念されるため、以下の対策が必要です。定期的な分析摩耗の進行を監視するため、定期的に分析を実施し、摩耗の進行状況を確認することを推奨します。傾向監視のための次回採油時期は、回転数から理論的に求めますが、今回は回転数に関する情報がないため、回転数をrpmと仮定して計算しました。その結果、次回の採油は最短で約時間となります。この時間は、油中汚染物が均一濃度になるために必要な時間であり、この時間を経過すれば、再分析の結果から摩耗速度を評価すことが可能となります。最適な採油方法本試料油は、機器停止中にドレン口から採油されています。機器が停止している状態では、別紙油粒子の沈降の影響に示すように油槽内で撹拌がなくなり固形物が沈降するため、油中汚染度は低くなると推定されます。今後の採油は、極力運転中もしくは停止直後の油槽中層部から実施されることを推奨します。
報告№109-09136 報告№111-00497 | 分析№109-001160 分析№111-002280 | 111-002280 | RBOTは当社推奨の管理限界値以下であり、IRの結果で新油に確認されているcm-付近の酸化防止剤の吸収が確認されませんでした。潤滑油は酸化防止剤の減少と判断されますので、今回の採油後に更油を実施していなければ更油を推奨します。IRIRの結果で新油に確認されているcm-付近の酸化防止剤の吸収が確認されませんでした。RBOTRBOTの結果、minと当社推奨の管理限界値のmin以下でした。水分は良好でした。
報告№108-0411 報告№110-00656 | 分析№108-02744 分析№110-003050 | 110-003050 | グリースの物理的性状グリースの物理的性状は、グリースの硬さや、徐々に温度を上昇させた恒温槽内でグリースが滴になって滴下する初滴温度、グリース中のスラッジの発生量などを判断パラメータに、ちょう度、滴点、全酸価、有機物・有機化合物として評価します。分析の結果、グリースの硬さを示すちょう度は、新グリース値のに比較してとほぼ変化はなく、また、グリースが滴になって滴下するときの温度を示す滴点が新グリース値のに比較して本試料はと高いものの、劣化の兆候として現れる有機物・有機化合物が見られなかった。グリース中のスラッジの発生量を示す全酸価は、新油値の.mgKOH/gに対して.mgKOH/gと高いものの、有機物・有機化合物の結果でグリース中の油が劣化した場合に発生するカルボン酸の発生は確認されなかった。以上のように、グリースの物理的性状の健全性を示す各パラメータは全て良好であり、グリースの劣化は確認されませんでした。グリースは継続使用可能な状態にあると判断します。
報告№111-00058 報告№111-00058 | 分析№111-000343 分析№111-000343 | 111-000343 | は良好と判断します。尚、RBOTがminと新油値のminに比較してmin減少していました。このまま継続使用した場合、この減少傾向から限界値に到達するのは、別紙図RBOTの減少傾向に示すように年月と推定されました。残りの継続使用期間は、約年であると予測されます。潤滑油は継続使用可能な状態にあると判断します。≪状態監視とパラメータ≫分析の目的および各分析のパラメータは以下の通りです。特性低下目的：油の分析結果から、や劣化傾向ならびに添加剤の消耗程度、残存寿命などを確認する。粘度JISK全酸価JISK赤外線吸収スペクトルJISK酸化安定度試験JISK汚染目的：油の分析結果から、砂塵あるいは水・異種油などによるや、異物混入の有無を確認する。水分JISK計数汚染度JISB重量汚染度JISB光学顕微鏡観察摩耗目的：油中の摩耗粒子を分析する事により、回転・摺動部の潤滑状態、摩耗劣化の程度、余寿命などを解析する。摩耗診断電子顕微鏡観察JISKX線マイクロアナリシス油中金属濃度JISK≪分析結果≫特性低下粘度：良好粘度値mm/sの新油値mm/sに対する変化率は+.％であり、当社推奨の管理限界値±％以内に留まっています。全酸価：良好全酸価.mgKOH/gは新油値の.mgKOH/gに比較し高くはあるものの、有機物・有機化合物試験の結果で油劣化の兆候を示すカルボン酸の吸収が見られないことから問題は無いと判断します。赤外線吸収スペクトル：良好酸化安定度試験：良好酸化安定度試験の結果、数値minは当社推奨の管理限界値min以上に留まっており、現時点での使用は可能と判断します。汚染水分：良好水分値ppmは当社推奨の管理限界値以内に留まっています。計数汚染度：今回は実施していません。重量汚染度：今回は実施していません。光学顕微鏡観察：今回は実施していません。摩耗摩耗診断電子顕微鏡観察・X線マイクロアナリシス：今回は実施していません。油中金属濃度：今回は実施していません。
報告№109-09136 報告№113-00462 | 分析№109-001160 分析№113-001901 | 113-001901 | 潤滑油は継続使用可能な状態にあると判断します。粘度、全酸価、IR、RBOTの各データは良好でした。尚、RBOTは、新油値に比較して大きな値であり減少傾向は確認されませんでした。このことから、酸化防止剤の消耗は確認されず、この油は継続使用可能な状態にあると判断できました。水分は良好でした。
報告№109-09136 報告№113-00211 | 分析№109-001160 分析№113-000813 | 113-000813_date131004 | 潤滑油の劣化はないものの、油中の汚染度がやや高い値でした。採油条件の影響で値が高くなっていると考えられますが、異物の影響で将来的に摩耗が進行する懸念がありますので、に示す対策を推奨します。軸受は継続使用可能な状態にあると判断します。シリコン系のグリースや添加剤の確認シリコン系の添加剤やグリースを使用している箇所があるかについてご確認下さい。詳細はを参照下さい。最適な採油方法本試料油は、機器停止中に軸受箱排油口から採油されているため、分析データが高濃度に出ていると推定されます。正確なデータによる診断を行うためにも、今後の採油は、極力運転中もしくは停止直後の油槽中層部から実施されることを推奨します。はフェログラフィーおよびSOAP／D-SOAPの結果から総合的に判断した結果、継続使用は可能ですが、今後の機器の機能を確認するためにも傾向管理が有用と考えます。フェログラフィー【定量分析：Is値】Is値は異常摩耗の早期発見パラメータのつで、摩耗程度を定量化するために用います。今回のIs値はの乗と、高い値でした。フェログラフィー【定性分析：摩耗粒子および摩耗形態観察】分析結果から観察された代表的な粒子は、以下の通りでした。切削粒子・異物や金属表面の微小突起による切削摩耗により発生。疲労摩耗粒子・繰返し応力を受けて発生。鉄錆、樹脂等・外部から混入したと考えられます。観察された摩耗粒子の中でも切削粒子は、将来的な摩耗の進行に繋がる可能性を示唆しているため、傾向監視が必要と思われます。摩耗形態の中でも切削摩耗は摩耗進行速度が速く、転がり軸受でこの摩耗形態が発生した場合には寿命が分の程度に低下することも知られており、切削摩耗により生じた軌道面の損傷が起点となって転がり軸受の寿命となるフレーキングに進展することから傾向監視による経過監視が必要です。切削摩耗の発生原因となる混入異物が残留している場合、この異物により切削摩耗が継続して発生する可能性があります。Iカップリング発光分光分析【SOAP／D-SOAP】検出された金属元素から発生箇所を推定すると、以下の通りでした。鉄、銅、錫、亜鉛・軸受等カルシウム、アルミニウム、ケイ素、ナトリウム・外部混入異物ケイ素の検出ケイ素がppm検出されました。一般に、潤滑油中からケイ素が検出された場合の原因として、油の消泡剤として使用されるシリコン系の添加剤が検出されるフェログラフィーおよびフィルタ表面の異物観察で砂が多く観察され、これが検出されるシリコングリースをシール部に塗布している場合、このシリコングリースが潤滑油に混入して検出されるなどが挙げられますが、今回検出が比較的高濃度であることからの可能性が考えられます。については、分析結果では確認することが出来ませんので、これに関する情報があれば提供をお願いします。計数汚染度はNAS級と当社推奨の管理限界値以下であるもののやや高い値でした。フィルタ表面の異物観察で金属片、鉄錆、砂等が観察されたことから、汚染度が高い要因は、摩耗と外部混入異物の影響と思われます。粘度、水分、全酸価、IR、RBOTの各データは、良好でした。尚、別紙RBOTの減少傾向から油の余寿命を求めた結果、本試料油は直近の更油から起算して年月まで使用可能であることが分かります。
報告№107-0366 報告№111-00059 | 分析№107-01900 分析№111-000395 | 111-000395 | 濾過前の試料油を分析した結果、計数汚染度が前回NAS級から、今回NAS級に約ヶ月でランク増加しています。摩耗粒子の形態観察でμm以下の鉄系摩耗粒子、金属接触が厳しい場合に発生するシビア粒子がやや多く観察されています。D－SOAPの結果、前回に比較して変化はありませんが、鉄が、銅が検出されています。主にサーボシリンダ内壁およびポンプ内部で摩耗が進行している可能性が考えられます。現在のところ、汚染度はNAS級と良好の範囲にあるものの、前回に比較して増加傾向にあることから、このまま摩耗が進行し汚染度がやや不良領域に到達した場合、バルブ類の動作障害やフィルタおよびストレーナの目詰まり等が発生することが懸念されます。これらの障害発生に対する弊害を勘案の上、ヶ月以内に再度分析を実施し、汚染状況及び摩耗の進行状況を確認されることを推奨します。
報告№109-09136 報告№111-00411 | 分析№109-001160 分析№111-001956 | 111-001956_date111220 | 更油からの使用時間をもとに潤滑油の余寿命を評価したところ、潤滑油は次回定検まで使用可能と判断できました。次回定検時に更油を実施しない場合は、酸化安定度を知るための分析を実施し、余寿命を確認することを推奨します。酸化安定度はminであり、当社推奨の管理限界値のmin以上であることから、良好と判断します。
報告№109-09447 報告№109-09447 | 分析№109-002787 分析№109-002787 | 109-002787 | ・計数汚染度がNAS級と当社推奨の管理限界値に到達していました。・フェログラフィーによる摩耗粒子の観察の結果、異物の噛み込みなどで発生する切削粒子、外部から混入したと思われる砂等が比較的多く観察されました。・特性低下を示す粘度、全酸価の各データは良好でした。・摩耗形態機器内部で発生している摩耗形態は、切削摩耗です。切削摩耗は異物が混入していない状態に比較して、摩耗進行速度が速く注意が必要です。切削摩耗発生の原因となる混入異物が残留している場合、この異物により切削摩耗が継続して発生する可能性があります。・外部混入異物観察された鉄錆、砂、樹脂等は、機器内部を循環している潤滑油が汚染されていた採油をドレンから実施している場合、この配管内に残留していた異物を採取した採油時に外部から混入したことが考えられます。・汚染度の増加汚染度が高い要因は、摩耗粒子と外部混入異物の影響と思われます。結論現在のところ、潤滑油、軸受およびギヤは継続使用可能な状態にあると判断できますが、異物の噛み込みにより発生している切削摩耗が進行する可能性があります。汚染粒子による切削摩耗の進行が懸念されるため、予防処置として濾過を推奨します。トライボ診断では、バックラッシの増加量を油中金属濃度の分析結果から計算できますので、次回分析を実施する際には、油中金属濃度分析を追加実施するとともに、構造が確認できる図面、ギヤの形式、歯形、モジュール、歯数、歯幅をお知らせ下さい。計算結果をご報告いたします。特性低下特性低下に係るパラメータの分析結果は良好と判断します。粘度粘度はmm/sと新油値mm/sに対する粘度変化率は+.％で、当社推奨の管理限界値である±％以内にあり、良好と判断します。全酸価添加タービン油については、当社では管理限界値を設定しておらず、新油分析値との比較及び他の分析項目の結果より全酸価の状態判断を行います。その結果、全酸価は.mgKOH/gと新油値.mgKOH/g以内にあり、良好と判断します。汚染に係るパラメータの分析結果は、汚染粒子数が当社推奨の管理限界値に到達していました。水分は.ppmであり、当社推奨の管理限界値の以下であることから、良好と判断します。汚染粒子数はNAS級であり、当社推奨の管理限界値のNAS級に到達していました。摩耗フェログラフィーによる摩耗粒子の観察の結果、異物の噛み込みなどで発生する切削粒子、外部から混入したと思われる砂等が比較的多く観察されました。異常摩耗の早期発見パラメータであるフェログラフィーのIs値がの乗と当社基準値と比較して良好の範囲にあるものの、摩耗粒子の形態観察の結果、異物の噛み込みなどで発生する切削粒子、外部から混入したと思われる砂等が比較的多く観察されました。
報告№101-0119 | 分析№101-01036 | 101-01036_修正後 | 分析の結果、を示す粘度、水分、全酸価、IRの各データが良好であることから、この油は継続使用可能な状況にあると判断します。軸受の潤滑状態を知るために実施したフェログラフィー、SOAP／D－SOAPの結果、SOAP／D－SOAPは良好な状況であったものの、フェログラフィーの摩耗粒子の形態観察の結果、厳しい金属接触があった場合に発生するシビア粒子が比較的多く見られることから、転がり軸受軌道面ですべり接触が発生しているものと思われます。又、摩擦熱が高い場合に見られる表面が黒色化した粒子も比較的多く見られることから、今後さらに摩耗が進展することが懸念されるため、再度分析を実施し、摩耗の進行状況を確認されることを推奨します。尚、次回採油時期は、別添資料金属摩耗の平衡速度から計算する採油周期に示すとおり時間経過すれば、採油ができる状況になりますので、ヶ月以内に計画されることを推奨します。
報告№104-0378 報告№105-8020 | 分析№104-02669 分析№105-01233 | 105-01233 | 精点Aを実施した結果、軸受摺動面では厳しい金属接触と軸受メタルの摩耗が発生しています。今後、更に摩耗が進行することが懸念されるため、～ヶ月以内に精点Bを実施し、汚染状況及び摩耗の進行状況を確認されることを推奨します。これらのことは、計数汚染度が、NAS級とやや高いこと異常摩耗の早期発見パラメータであるフェログラフィーのIs値がと良好の範囲にあるものの、摩耗粒子形態観察の結果、金属接触が厳しい場合に発生するシビア粒子が観察されたことD-SOAPの結果、軸受メタルの主成分である錫が.ppm検出されたこと以上のことから判断しました。尚、主機停止中にドレンバルブから採油を実施しているため、油循環中の採油に比較して油中粒子が沈降して高濃度になっている部分を採油していると考えられます。したがって、油が循環している状態で採油を実施した場合に比較して、分析データが高くなり、異常な状態と判断してしまう可能性がありますので、今後の採油は、停止直後、或いは、油循環中に採油を実施されることを推奨します。
報告№102-0232 | 分析№102-02306 | 102-02306 | 濾過前の試料油を分析した結果、軸受摺動面で厳しい金属接触が発生しています。発生量は少なく、直ちに異常摩耗に進展するとは考えにくいものの、ヶ月以内に再度分析を実施し、摩耗の進行状況を確認されることを推奨します。これらのことは、異常摩耗の早期発見パラメータであるフェログラフィーのIs値が、の乗と判定基準では良好の範囲にあるものの、このの乗の値は流体潤滑状態ではあり得ない値であり、摩耗粒子の形態観察の結果、金属表面の微小突起、異物の噛み込みにより発生する切削粒子、金属接触が厳しい場合に発生するシビア粒子が多く観察され、更に、前回に比較して、D-SOAPの錫濃度が.からに増加したことから判断しました。
報告№106-0266 報告№106-0266 | 分析№106-01440 分析№106-01443 | 106-01443 | 経緯上部軸受で温度上昇が確認された。目的トライボ診断を実施し、、汚染度、潤滑状態を確認する。温度上昇の原因を確認する。考察分析の結果、軸受の損傷につながるような状態は確認されなかったものの、油中の摩耗粒子の観察結果から黒色スラッジが観察されたのが特徴的でした。黒色スラッジは、摺動面で局部的に摩擦熱が高くなった場合に発生するため、このことが油温上昇につながっている可能性が考えられます。但し、観察された黒色スラッジの発生量が少なく軸受温度に直接影響したかについては判断できませんでした。
報告№108-0199 報告№108-0199 | 分析№108-01447 分析№108-01447 | 108-01447 | 、軸受の潤滑状態を確認する。今回の採油は、対象設備の停止中にドレンプラグから実施しているため、油循環中に採油した場合に比較し、油中粒子の沈降の影響を受け、分析データが高濃度に出る可能性があります。今回の分析は以上のことを踏まえて結果を検討しました。を示す粘度、水分、全酸価、RBOTの各データは良好の範囲にあることから、この油は継続使用可能と判断します。軸受の潤滑状態異常摩耗の早期発見パラメータであるフェログラフィーのIs値が高いの乗となっていました。摩耗粒子の形態観察で異物の噛み込みにより発生する切削粒子、金属接触が厳しい場合に発生するシビア粒子、外部から混入したと思われる鉄錆、砂等がやや多く観察されました。観察された摩耗粒子の形態は切削摩耗と凝着摩耗が混在しており、特に切削摩耗は、異物が混入していない状態に比較して、摩耗進行速度が速く注意が必要で、転がり軸受にこの摩耗形態が観察された場合、軸受寿命が分の程度に低下することが知られています。切削摩耗が進行した場合、転がり軸受の寿命の指標となるフレーキングに進展することが懸念されるため、運転を再開しているようであれば今回の分析項目に計数汚染度、SOAP／D－SOAPの分析項目を追加して、再分析を実施し、汚染度および摩耗の進行状況を確認されることを推奨します。採油について上述しましたように今回の採油は対象設備の停止中の採油であるため、油中の摩耗粒子などが平均的に分散した状態とはいえない状態で採油されている可能性があります。採油は、粒子の沈降の影響を少なくすることが重要であり、そのため油中粒子が均一な分散状態で実施されることを併せて推奨します。
|  | 112-002195 | 潤滑油および対象設備は継続使用可能な状態にあると判断します。但し、水分濃度が高く、今後も摩耗の進行を傾向監視するため、以下の対策を推奨します。定期的な分析今後も、摩耗の進行を監視するため定期的に分析を実施し、分析データによる摩耗の進行状況を確認することを推奨します。更油或いは部分更油による水分濃度の調整水分の影響により金属表面で腐食摩耗が発生し、発生した鉄錆等の粒子が潤滑部に噛み込み摩耗が進行することがありますので、更油或いは部分更油などにより相対的に水分濃度を低くするなどの方法を推奨します。はフェログラフィーおよびSOAPの結果から総合的に判断した結果、やや厳しい状態にあると考えられます。フェログラフィー【Is値】Is値は異常摩耗の早期発見パラメータのつで、摩耗粒子を定量化するために用います。今回のIs値はの乗と、低い値でした。フェログラフィー【摩耗粒子および摩耗形態】分析結果から比較的多く観察された粒子は、以下の通りでした。正常な摩耗粒子・潤滑状態が正常なマイルド摩耗により発生。Iカップリング発光分光分析【SOAP】検出された金属元素から発生箇所を推定すると、以下の通りでした。鉛、銅・軸受等リン、亜鉛、カルシウム、マグネシウム・添加剤ナトリウム・外部混入異物銅を使用した箇所の溶出・摩耗SOAPの結果、銅がppm検出されたことから、銅を使用した箇所の溶出・摩耗が発生していると思われます。亜鉛系添加剤を使用している潤滑油で銅が検出される場合、潤滑系統内でこれらの金属が亜鉛系添加剤の影響により溶出することが知られています。今回の検出は、この溶出と摩耗との双方によるものと考えられます。今後、別紙鉱油の酸化に対する金属触媒の影響に示すように濃度の増加に伴い酸化速度が速まる可能性があります。IR酸化度は良好でした。水分はppmと当社推奨の管理限界値を超えていました。今後、水分の影響で機器内部に錆が発生し、その影響で摩耗が発生する懸念があります。
報告№104-4036 報告№104-4036 | 分析№104-02018 分析№104-02018 | 104-02018 | 流動ブロワ号の本体反負荷側の軸受は、今後の運転時間や運転状況が、特に変化のない運転であれば、少なくとも年間は継続使用可能な状態にあると判断します。これらのことは、以下の結果から判断しました。計数汚染度がNAS級と当社推奨の管理限界値以内にあった。SOAP／D-SOAPの結果、軸受の主成分である鉄が検出されなかった。異常摩耗の早期発見パラメータであるフェログラフィーのIs値がのマイナス乗と良好の範囲にあった。本試料油は継続使用可能な状態にあると判断します。粘度は良好と判断します。粘度はmm/sと新油値mm/sに比較して、粘度変化率は-％と当社推奨の管理限界値の±％以内にあり良好と判断します。水分は良好と判断します。水分はと当社推奨の管理限界値の以下にあり、良好と判断します。全酸価は良好と判断します。全酸価は.mgKOH/gと新油値.mgKOH/g以内にあり、良好と判断します。IRは良好と判断します。IRは、IRチャートに示すように新油に比較して変化なく、良好と判断します。計数汚染度は良好と判断します。計数汚染度はNAS級と当社推奨の管理限界値のNAS級以内にあり、良好と判断します。重量汚染度は良好と判断します。重量汚染度は.mg/mlと当社推奨の管理限界値のmg/ml以内にあり、良好と判断します。機器の潤滑状態本機器の軸受は、今後の運転時間や運転状況が、特に変化のない運転であれば、少なくとも年間は継続使用可能な状態にあると判断します。SOAPは良好でした。SOAPの結果、軸受の主成分である鉄などの金属元素は検出されておらず良好と判断します。D－SOAPは良好でした。D－SOAPの結果、軸受の主成分である鉄などの金属元素は検出されておらず良好と判断します。フェログラフィーの結果、潤滑状態は良好と判断します。フェログラフィーの結果、異常摩耗の早期発見パラメータであるIs値がのマイナス乗と良好の範囲にあり、且つ、異常摩耗の兆候を示すシビア粒子等の摩耗粒子がほとんど観察されていないことから、今後の運転時間や運転状況が、特に変化のない運転であれば、軸受は少なくとも年間は継続使用可能な状態にあると判断します。
報告№103-4532 | 分析№103-01518 | 103-01518 | 分析の結果、本軸受は継続使用可能な状態にあると判断します。このことは以下のことから判断しました。異常摩耗の早期発見パラメータであるIs値が.と良好の範囲にあり、観察されたベアリング軌道面から発生した摩耗粒子が小さく、マイルドな摩耗状態で進行していると考えられる。尚、SOAPの鉄濃度がppm、油量リットルから摩耗体積を計算するとmmとなります。この体積からベアリング軌道面の摩耗面積を検討し、この情報を傾向管理する必要がありますので、ベアリング番号をお知らせ下さい。
報告№104-0222 報告№104-0222 | 分析№104-01618 分析№104-01618 | 104-01618 | 分析の結果、異種油の混入が確認されました。混入油は、使用油と同じ粘度グレードのISOVGであるが、使用油に含まれている添加剤の亜鉛とマグネシウムが含まれておらず、また、リンの含有割合も少なく、加えて、IRの結果で前回のIRに比較して、cm-およびcm-に差異が確認され、これらのことから異種油混入と判断しました。軸受温度が上昇した原因は、極圧剤の効果を期待して添加している添加剤濃度が低下したことが原因である場合がありますので、誤って混入する可能性がある異種油がないかについて一度ご確認下さい。又、採油箇所が前回潤滑油配管ドレン弁に対して今回は流体継手ドレンプラグであるため、この違いによる分析データへの影響がないかについても確認されることを併せて推奨します。尚、異常摩耗の早期発見パラメータであるIs値がのマイナス乗と良好の範囲にあることから、現在のところ、機器に異常はないと判断します。この油は継続使用可能と判断します。粘度は良好と判断します。粘度はmm/sと管理限界値以内にあり、良好と判断します。水分は良好と判断します。水分は.ppmと管理限界値の以下にあり、良好と判断します。全酸価は良好と判断します。全酸価は.mgKOH/gと新油データの.mgKOH/gに比較して高い値を示しているものの、IRで油劣化の兆候を示すカルボン酸が確認されていないことから、良好と判断します。IRは良好と判断します。IRの結果、油劣化の兆候を示すカルボン酸の吸収が確認されていないことから、継続使用可能な状態にあると考えられます。計数汚染度、重量汚染度、共に高い値を示していました。計数汚染度は当社推奨の管理限界値を超えていました。計数汚染度はNAS級以上と当社推奨の管理限界値のNAS級を超えていました。重量汚染度はやや高い値を示していました。重量汚染度はmg/mlとやや高い値を示していました。機器の潤滑状態分析の結果、軸受軌道面に微振動と共に、転がり疲労が原因のマイクロフレーキングが発生していると考えられます。今後更に摩耗が進行し、軸受の寿命の指標とされるフレーキングに進展することが懸念されるため、運転時間時間経過後に再度分析を実施し、摩耗の進行状況を確認されることを推奨します。SOAPの結果、摩耗により発生した銅および鉄が検出されました。SOAPの結果、軸受軌道面の摩耗により発生した銅及び鉄が検出されました。D－SOAPの結果、銅および鉄が多く検出されました。D－SOAPの結果、摩耗により発生する銅、鉄が検出されました。フェログラフィーの結果、継続使用可能な状態にあると判断します。フェログラフィーの結果、油膜切れにより発生したシビア粒子が若干みられるものの、異常摩耗の早期発見パラメータであるIs値がのマイナス乗と良好の範囲にあることから、継続使用可能な状態にあると判断します。
報告№109-09136 報告№113-00570 | 分析№109-001160 分析№113-002405 | 113-002405bak | 減速機は継続使用可能な状態であるため、分解点検の必要はないと判断します。但し、油中の汚染度は高く、将来的な摩耗進行の有無を確認するためにも傾向監視を継続することが有効です。また、粘度、IR、SOAP-Tで新油と一致しないデータが確認されました。更油および油名の確認油中の夾雑物によって今後切削摩耗が進行することが懸念されることから更油を推奨します。また、分析データから新油と一致しないデータが確認されたことから、現在の使用油の油名が違っている可能性があります。油は設備の条件にあった適正な性能のものを使用することが重要であるため、更油をする際は、油の油名を確認し、設備にあった油であるか判断した上で実施することを推奨します。定期的な分析今後懸念される摩耗の進行を監視するため、定期的に分析を実施することを推奨します。診断結果粘度が新油値に比べて高く、IRで新油と一致しない箇所が確認されました。異種油の混入や油名が異なっている可能性が考えられます。粘度粘度は、mm/sと新油値の.mm/sに比較して粘度変化率が+％となっており、当社推奨の管理限界値を超えていました。油名の誤りや異種油の混入が考えられます。適正な粘度範囲で使用していない場合、粘性抵抗が増大することにより、油温が上昇して、油劣化の進行に繋がることが懸念されます。水分はと当社推奨の管理限界値の以下であり、良好です。酸価・IR酸化劣化の進行度は、酸価およびIRの結果から総合的に判断します。酸価は、.mgKOH/gと新油値.mgKOH/g以上であるものの、IRで油の酸化劣化により発生するカルボン酸の吸収が確認されないことから、良好と判断します。但し、IRの結果、新油のIRスペクトルと一致しない箇所が確認されました。SOAP-Tでも新油と一致しないデータが確認されたことから、油名の誤りや異種油の混入が考えられます。計数汚染度は当社推奨の管理限界値を超えていました。フィルタ残渣に金属片、鉄錆、砂等が確認されたことから、汚染度が高い原因は摩耗粒子や外部混入異物と考えられます。計数汚染度計数汚染度はNAS級を上回っており、当社推奨の管理限界値NAS級を超えていました。重量汚染度は.mg/mlでした。光学顕微鏡写真重量汚染度で濾過したフィルタ表面上の夾雑物を光学顕微鏡で観察した結果、金属片、鉄錆、砂等が観察されました。異常摩耗の早期発見のパラメータであるIs値は、レベルとやや高い値でした。また、潤滑部の摩耗が認められたため、定期的に潤滑油分析を実施し、摩耗推移を監視することが有用と考えます。フェログラフィーで観察された代表的な粒子は以下の通りです。正常な摩耗粒子・潤滑状態が正常なマイルド摩耗により発生。疲労摩耗粒子・繰返し応力による金属疲労で発生。大型化するとフレーキングの発生が懸念されます。SOAP-Tの結果、ダフニースーパーギヤに含まれていないはずの亜鉛およびカルシウムが～桁オーダーで検出されたことから、油名の誤りや異種油の混入が考えられます。バックラッシから推測したギヤの余寿命検出された鉄濃度を基にバックラッシ増加量の計算を行いました。今回、歯車の歯幅、歯車の個数が不明でした。よって、歯幅をmm、モジュー遊星歯車の数をと仮定し、バックラッシの増加量を計算しました。その結果、今回検出された鉄が、ギヤ歯面から平均的に摩耗して発生していたと仮定した場合、バックラッシの増加量は以下の通りでした。表バックラッシ増加量接触箇所 バックラッシ増加量上限値[μm] バックラッシ増加量[μm] 余寿命[h] 内歯車-遊星歯車 約. 遊星歯車-太陽歯車 約. バックラッシの初期値が不明であるため、増加量の上限値を適正なバックラッシの最大値と最小値の差としました。今回の推定されたバックラッシ増加量は上限値に比較して十分に小さい値であり、現時点では十分な余寿命があると推定されます。但し、今回の計算は仮定に基づいて行っているため、参考値としてお考え下さい。※バックラッシとは・図に示すような、歯車がスムーズな回転を行うために必要となる、一対の歯車をかみあわせたときの歯面間の遊び。バックラッシが適正でない場合、歯車がスムーズに回転せず、摩耗の進行や振動、騒音の発生に繋がる可能性がある。
報告№104-4512 | 分析№104-00463～465 | 104-4512 | 圧油集油槽、ランナーサーボ開側、閉側の試料を分析した結果、以下のことが確認されました。大型の摩耗粒子が発生するような異常な摩耗は発生していないと判断します。圧油集油槽の結果で確認されたシビア粒子、黒錆の増加は、ランナーサーボ開側、閉側のどちらからも確認されず、圧油集油槽で確認された摩耗粒子は以前発生したものが観察されているものと考えられました。圧油集油槽の計数汚染度の結果から～μmサイズの粒子の発生がみられました。このサイズの粒子が増加している場合、直ちに異常な摩耗に進展することは少ないものの、粒子濃度の増加に伴い、バルブの動作障害や、フィルタの目詰まりが発生することが懸念されました。定期的な分析により汚染度の上昇傾向を把握することが必要です。
報告№109-09468 報告№109-09468 | 分析№109-002897 分析№109-002897 | 109-002897 | ・摩耗状態油中金属濃度の結果で比較的多く検出された元素は、鉄および銅であり、観察された摩耗粒子は、疲労摩耗粒子、外部から混入したと思われる砂、樹脂等が比較的多く観察されました。本軸受内部で発生している摩耗形態は、疲労摩耗であることが分かります。転がり軸受寿命の指標としている摩耗粒子が観察されなかったことから、フレーキングは発生していないと判断できます。しかし、異常摩耗の早期発見パラメータであるフェログラフィーのIs値がの乗とやや高く、本軸受で発生している摩耗形態は疲労摩耗であることから、今後さらに摩耗が進行しフレーキングに進展することが懸念されます。・である粘度、水分、全酸価、IRの各データは良好でした。結論現在のところ、軸受および潤滑油は継続使用可能な状態にあると判断します。疲労摩耗による摩耗の進行を監視するため、定期的に分析を実施し、摩耗の進行状況を確認されることを推奨します。次回分析の時期を回転数を毎分回転と仮定して理論的に求めたところ、最短で約時間となります。この時間は、油中汚染物が均一になるために必要とする時間であり、この時間を経過すれば、再分析の結果から状態の傾向を確認することが可能となりますので、これを参考に次回分析時期を検討されることを提案します。は良好と判断します。粘度粘度は.mm/sと新油値.mm/sに比較して、粘度変化率は-.％で、当社推奨の管理限界値である±％以内にあり、良好と判断します。水分は.ppmと当社推奨の管理限界値の以下であり、良好と判断します。全酸価全酸価は.mgKOH/gと新油値.mgKOH/g以内にあり、良好と判断します。IRIRの結果、油劣化の兆候を示すカルボン酸の吸収が確認されていないことから、良好と判断します。計数汚染度はやや高い値でした。計数汚染度計数汚染度はNAS級と当社推奨の管理限界値のNAS級以内にあるものの、やや高い値でした。重量汚染度はmg/mlでした。機器の潤滑状態摩耗粒子診断の結果、疲労摩耗粒子、外部から混入したと思われる砂、樹脂等が比較的多く観察されました。SOAPによる油中金属濃度SOAPによる油中金属濃度の結果、鉄、銅、油の添加剤成分であるリン、外部から混入したと思われる亜鉛、アルミニウム、ケイ素が検出されました。SOAPによる油中金属濃度SOAPによる油中金属濃度の結果、鉄、鉛、銅、油の添加剤成分であるリン、外部から混入したと思われる亜鉛、カルシウム、アルミニウム、ナトリウムが検出されました。摩耗粒子診断異常摩耗の早期発見パラメータであるIs値がの乗とやや高く、摩耗粒子の形態観察の結果、疲労摩耗粒子、外部から混入したと思われる砂、樹脂等が比較的多く観察されました。
報告№104-0378 報告№105-8017 | 分析№104-02669 分析№105-01134 | 105-01134 | 回目の初期試験を実施した結果、潤滑状態は安定し、潤滑油も継続使用が可能と判断します。これらのことは、前回に比較して、計数汚染度は等級に変化はないことSOAP／D-SOAPの鉄及び錫濃度に大きな変化がないこと異常摩耗の早期発見パラメータであるフェログラフィーのIs値が.と良好の範囲にあること以上のことから判断しました。
報告№102-8016 | 分析№102-00205 | 102-00205 | 分析の結果、を示す粘度、水分、全酸価、IRの各データは当社推奨の管理目安内にあり、この油は継続使用可能と判断します。但し、本試料油は、油濾過機が設置されている油槽であるため、常時油中の粒子が除去されていますので、診断は油濾過機による減少率を考慮して潤滑状態を解析する必要があります。油濾過機による油中の摩耗粒子の減少率は油濾過機の入口と出口の汚染度を評価し、その結果から求めますが、今回は油濾過機の出口から採取した試料がありませんので、減少率を濾過能力が良好とされる一般的な濾過率.として解析を行います。尚、濾過率を考慮した減少率は油濾過機の吐出量と総油量との比から換算します。本機の油濾過機の吐出量は毎時L、設備油量はLですので減少率はとなります。油濾過機により時間で％の粒子が減少するとした場合、油がパスして増加する粒子数は、今回計数汚染度の～μmレンジですと個/mlの％の個/mlとなります。更に、この発生粒子数から平衡濃度を計算します。平衡濃度は下式により求めます。平衡濃度＝発生粒子数／減少率・式油濾過機が設置されていない場合の減少率を.とすると平衡濃度は個/mlとなります。このことから分かるように、本試料油中の汚染度は、油濾過機が設置されていることでNAS級と清浄になっていますが、油濾過機がないと仮定した場合、計算により求めたように～μmレンジの汚染度はNAS級の汚染状態になる可能性を示唆するものととらえる事が出来ます。他のレンジを同様に計算すると以下のようになり、NAS級となります。 前回 今回 ～ ～ ～ ～ 以上 等級 級 級 以上のことから、濾過機の影響で汚染状態は清浄になってはいるものの、実際は～μm以上のサイズが多くなっているとの結果です。この結果は、メタルコンタクトが発生している状態であると思われます。摩耗粒子の形態がメタルコンタクトがあった場合に発生する形態のシビア摩耗粒子であり、今後さらに摩耗が進行する可能性がありますので、ヶ月後に再度分析を実施し、摩耗の進行状況を確認されることを推奨します。尚、傾向を見るため、油槽から採油すると同時に油濾過機の濾過前と濾過後の位置から採油を実施し、分析結果から減少率を導き、その減少率を上記方法により油濾過機がない場合の粒子数を求め、その粒子数の変化により金属接触が進行しているか落ち着いてきているのかを確認されることを推奨します。
報告№109-09136 報告№111-00406 | 分析№109-001160 分析№111-001928 | 111-001928 | 潤滑油および軸受は継続使用可能な状態にあると判断します。但し、今後も摩耗の進行を傾向監視するため、以下の対策を推奨します。濾過油中の汚染度が高いことから、観察された摩耗粒子や異物が軸受摺動面に噛み込み摩耗が進行することが懸念されるため、濾過を推奨します。油名の再確認粘度グレードが違う可能性がありますので、油名を再確認することを推奨します。定期的な分析摩耗の進行を監視するため、定期的に分析を実施し、摩耗の進行状況を確認することを推奨します。最適な採油方法本試料油は、機器停止中にドレンバルブから採油されています。機器が停止している状態では、別紙油粒子の沈降の影響に示すように油槽内で撹拌がなくなり固形物が沈降するため、油中汚染度は高くなると推定されます。今後の採油は、極力運転中もしくは停止直後の油槽中層部から実施されることを推奨します。フェログラフィー異常摩耗の早期発見パラメータとして摩耗粒子を定量化して評価するフェログラフィーのIs値は、潤滑状態が正常なの乗でした。摩耗粒子の形態で比較的多く観察された粒子は、潤滑状態が正常な場合に発生する摩耗粒子外部から混入したと思われる鉄錆、砂等でした。これらの摩耗粒子が観察された場合、潤滑部で発生している摩耗形態は、正常なマイルド摩耗が発生していることが分かります。Iカップリング発光分光分析供試の潤滑油を分析した結果、検出された金属元素は、SOAPの結果表に示すように、鉄、錫、リン、カルシウム、バリウム、アルミニウム、ケイ素、ナトリウムでした。検出されたこれらの金属元素から発生箇所を推定すると鉄、錫・軸受等リン・オイル添加剤カルシウム、バリウム、アルミニウム、ケイ素ナトリウム・外部混入異物であると思われます。このうち、機械部品が摩耗したと思われる元素はのグループです。計数汚染度は当社推奨の管理限界値を超えていました。フィルタ表面の異物観察で金属片、鉄錆、砂等が観察されたことから、汚染度が高い要因は、摩耗と外部混入異物の影響と思われます。粘度粘度はmm/sと新油値のmm/sに比較して、粘度変化率は-.％で、当社推奨の管理限界値である±％を超えていました。IRの結果、新油のIRスペクトルに比較して大きな違いはありませんでした。このことから、油種は同じで粘度グレードが違う可能性が考えられます。
報告№109-09136 報告№114-00211 | 分析№109-001160 分析№114-000681 | 114-000681 | 濾過前の試料油を分析した結果、金属接触が厳しく、且つ、摩擦熱が高い場合に発生する黒錆が比較的多く観察されています。D-SOAPの結果、前回に比較して鉄がからppmに増加しています。主にサーボシリンダ内壁やポンプ内部で摩耗が発生している可能性が考えられます。現在のところ、前回同様にNAS級と非常に良好の範囲にあるものの、～μmサイズの粒子数およびD-SOAPの鉄濃度が増加していることから、このまま摩耗が進行し、汚染度がNAS級のやや不良領域に上昇した場合、バルブ類の動作障害やフィルタの目詰まり等が発生することが懸念されます。これらの障害発生に対する弊害を勘案の上、次年度もトライボ診断を実施し、汚染度および摩耗の進行状況を確認されることを推奨します。
報告№109-09136 報告№112-00694 | 分析№109-001160 分析№112-003225 | 112-003225_date130314 | 油の劣化は確認されず、汚染度も良好な範囲にあることから、継続使用可能な状態にあると判断します。軸受は継続使用可能な状態にあると判断します。但し、将来的な摩耗進行の有無を確認するためにも傾向監視を継続することが有効です。定期的な分析今後懸念される凝着摩耗の進行を監視するため、定期的に分析を実施することを推奨します。軸受の摩耗状態フェログラフィーおよびSOAP/D-SOAPのデータから総合的に解析した結果、軸受は健全であり、継続使用可能と評価できますが、引続き軸受の機能が保持されていることを確認するためにも、潤滑油診断による傾向管理が有用と考えます。フェログラフィー【定量分析：Is値】Is値は異常摩耗の早期発見パラメータのつで、摩耗程度を定量化するために用います。今回のIs値はの乗と低い値でした。フェログラフィー【定性分析：摩耗粒子および摩耗形態観察】分析結果から比較的多く観察された摩耗粒子は、以下の通りでした。シビア粒子・潤滑状態がやや厳しい凝着摩耗により発生。金属潤滑部が局部的に油膜切れを起していると考えられます。観察された摩耗粒子の中でもシビア粒子は、将来的な摩耗の進行に繋がる可能性を示唆しているため、傾向監視が必要と思われます。シビア粒子は、凝着摩耗に分類されます。この摩耗粒子は、軌道面で凝着、破断を繰り返し、この過程で生じる移着粒子が成長して摩耗粒子となります。そのため、軌道面では局部的に油膜切れが発生していることを示しています。この状態が継続した場合、摩耗粒子のサイズは徐々に大型化していき、最終的には軸受の損傷に至る場合があります。Iカップリング発光分光分析【SOAP／D-SOAP】検出された金属元素から発生箇所を推定すると、以下の通りでした。鉄・軸受等カルシウム、ナトリウム・外部混入異物計数汚染度、重量汚染度は共に良好でした。粘度、水分、酸価、IR、RBOTの各データは良好でした。尚、RBOTは、新油値に比較して大きな値であり減少傾向は確認されませんでした。このことから、酸化防止剤の消耗は確認されず、この油は継続使用可能な状態にあると判断できました。
報告№109-09136 報告№112-00522 | 分析№109-001160 分析№112-002149 | 112-002149 | 軸受は継続使用可能な状態にあると判断します。はフェログラフィーおよびSOAP／D-SOAPの結果から総合的に判断した結果、正常な状態にあると考えられます。フェログラフィー【定量分析：Is値】Is値は異常摩耗の早期発見パラメータのつで、摩耗粒子を定量化するために用います。前回に比較してIs値はのマイナス乗からマイナス乗に低下し、低い値でした。フェログラフィー【定性分析：摩耗粒子および摩耗形態観察】分析結果から比較的多く観察された粒子は、以下の通りでした。正常な摩耗粒子・潤滑状態が正常なマイルド摩耗により発生。鉄錆、砂等・外部から混入したと考えられます。Iカップリング発光分光分析【SOAP／D-SOAP】検出された金属元素から発生箇所を推定すると、以下の通りでした。ニッケル、亜鉛・軸受等リン・添加剤カルシウム、ナトリウム・外部混入異物SOAPの結果、前回に比較して亜鉛がppmからppmに増加していました。亜鉛を使用した箇所の溶出・摩耗が発生していると思われます。亜鉛メッキ等であった場合、耐食性が低下して腐食に進展することが懸念されます。計数汚染度は、前回に比較してNAS級から級からNAS級にランク低下し、重量汚染度は.mg/mlから.mg/mlに減少し、共に良好でした。分析結果は良好と判断します。水分はppmと当社推奨の管理限界値の以下にあり、良好と判断します。は良好と判断します。計数汚染度計数汚染度はNAS級と当社推奨の管理限界値のNAS級以下にあり良好と判断します。重量汚染度は.mg/mlと当社推奨の管理限界値のmg/ml以下にあり、良好と判断します。は正常と判断します。SOAPSOAPの結果、油の添加剤成分であるリンが検出されました。摩耗により発生する鉄および錫が検出されていないことから、良好と判断します。D-SOAPD-SOAPの結果、摩耗により発生する鉄および錫が検出されていないことから、良好と判断します。フェログラフィー異常摩耗の早期発見パラメータであるフェログラフィーのIs値がのマイナス乗と良好の範囲にあることから、摩耗状態は正常と判断します。
報告№109-09136 報告№112-00613 | 分析№109-001160 分析№112-002599 | 112-002599_date130129 | 使用油に比較して汚染度に変化はありませんでした。使用油と同様に計数汚染度はNASと等級に変化はなく、良好でした。
報告№109-09136 報告№111-00652 | 分析№109-001160 分析№111-003282 | 111-003282 | 潤滑油および減速機は継続使用可能な状態にあると判断します。但し、今後も摩耗の進行を傾向監視するため、以下の対策を推奨します。定期的な分析切削摩耗や疲労摩耗の進行を監視するため、定期的に分析を実施し、摩耗の進行状況を確認することを推奨します。バックラッシによる評価トライボ診断では、バックラッシの増加量を分析結果から計算できますので、構造が確認できる図面、ギヤの形式、歯形、モジュール、歯数、歯幅、油入替後の稼働時間ならびに分解点検後の稼働時間をお知らせ下さい。計算結果をご報告いたします。フェログラフィー異常摩耗の早期発見パラメータとして摩耗粒子を定量化して評価するフェログラフィーのIs値は、潤滑状態が正常なの乗でした。摩耗粒子の形態で比較的多く観察された粒子は、潤滑状態が正常な場合に発生する摩耗粒子異物の噛み込みにより発生する切削粒子繰返し応力を受けて発生する疲労摩耗粒子でした。これらの摩耗粒子が観察された場合、潤滑部で発生している摩耗形態は、正常なマイルド摩耗異物による切削摩耗疲労による疲労摩耗であることが分かります。減速機で切削摩耗が発生した場合、減速機内部で使用されている転がり軸受が切削摩耗により生じた軌道面の損傷が起点となって寿命が分の程度に低下することがあることから、切削摩耗には十分注意する必要があります。切削摩耗の発生原因となる混入異物が残留している場合、この異物により切削摩耗が継続して発生する可能性があります。Iカップリング発光分光分析供試の潤滑油を分析した結果、検出された金属元素は、SOAPの結果表に示すように、鉄、リン、亜鉛、カルシウム、ナトリウムでした。検出されたこれらの金属元素から発生箇所を推定すると鉄、亜鉛・ギヤ・軸受等リン・オイル添加剤カルシウム、ナトリウム・外部混入異物であると思われます。このうち、機械部品が摩耗したと思われる元素はのグループです。計数汚染度は当社推奨の管理限界値に到達していました。フィルタ表面の異物観察で金属片、鉄錆、砂等が観察されたことから、汚染度が高い要因は、摩耗と外部混入異物の影響と思われます。粘度、水分、全酸価、IRの各データは良好でした。
報告№109-09249 報告№111-00170 | 分析№109-001747 分析№111-000920 | 111-000920 | 潤滑油は継続使用可能な状態であり、また運転中における潤滑状態も正常であったものと判断します。本試料油は、汚染や摩耗に関するデータが異常として出やすいドレンバルブから採油されたにもかかわらず、分析の結果は全ての分析項目の値が当社推奨の管理基準値を満たしており、新油分析値との比較結果も問題となる値はありませんでした。分析結果特性低下特性低下に係るパラメータの分析結果は良好と判断します。粘度粘度はmm/sと新油値mm/sに対する粘度変化率は-.％で、当社推奨の管理限界値である±％以内にあり、良好と判断します。全酸価添加タービン油の全酸価は、油メーカによって初期値が違うため統一した管理基準を設定するのが困難であることから、当社では管理限界値を設定しておらず、新油分析値との比較及び他の分析項目の結果より全酸価の状態判断を行います。その結果、全酸価は.mgKOH/gと新油値.mgKOH/gに比較して若干高くなっていますが、IRチャートに示すように劣化の兆候として現れるカルボン酸などの有機物・有機化合物の発生が確認されていないことから、良好と判断します。酸化安定度酸化安定度はminであり、当社推奨の管理限界値のmin以上であることから良好と判断します。有機物・有機化合物有機物・有機化合物は、IRチャートによる新油分析値との比較の結果、cm-付近に劣化の兆候を示すカルボン酸の吸収が確認されていないことから、良好と判断します。色相はL.であり、新油値のL.に比較して変化はないことから、良好と判断します。汚染に係るパラメータの分析結果は良好と判断します。水分はppmであり、当社推奨の管理限界値の以下であることから良好と判断します。汚染粒子数はNAS級であり、当社推奨の管理限界値のNAS級以内であることから良好と判断します。汚染度物重量は.mg/mlであり、当社推奨の管理限界値のmg/ml以内であることから良好と判断します。摩耗運転中における潤滑状態は正常であったものと判断します。異常摩耗の早期発見パラメータであるフェログラフィーのIs値がのマイナス乗と当社基準値と比較して良好の範囲にあったことから、潤滑箇所の潤滑状態は正常と判断します。金属濃度SOAP法により金属濃度を測定した結果、金属元素は検出されませんでした。金属濃度酸溶解法により金属濃度を測定した結果、潤滑箇所で発生する金属接触によって検出される銅が、外部から混入したと思われるカルシウムが、ナトリウムが検出されましたが僅かであり良好と判断します。
報告№109-09094 報告№109-09094 | 分析№109-000877 分析№109-000877 | 109-000877_100127 | 分析評価者：佐々木義憲保有資格：ICMLMLAⅠ設備保全技能士級ISO-準拠機械状態監視診断技術者カテゴリーⅠ分析の結果、全てのデータが良好である事から、この油は継続使用可能と判断します。≪状態監視とパラメータ≫分析の目的および各分析のパラメータは以下の通りです。特性低下目的：油の分析結果から、や劣化傾向ならびに添加剤の消耗程度、残存寿命などを確認する。粘度JISK全酸価JISK赤外線吸収スペクトルJISK酸化安定度試験JISK汚染目的：油の分析結果から、砂塵あるいは水・異種油などによるや、異物混入の有無を確認する。水分JISK計数汚染度JISB重量汚染度JISB光学顕微鏡観察摩耗目的：油中の摩耗粒子を分析する事により、回転・摺動部の潤滑状態、摩耗劣化の程度、余寿命などを解析する。摩耗診断電子顕微鏡観察JISKX線マイクロアナリシス油中金属濃度）JISK≪分析結果≫特性低下粘度：良好粘度値mm/sの新油値mm/sに対する変化率は+％であり、当社推奨の管理限界値±％以内に留まっています。全酸価：良好全酸価.mgKOH/gは新油値の.mgKOH/gに比較し高くはあるものの、有機物・有機化合物試験の結果で油劣化の兆候を示すカルボン酸の吸収が見られないことから問題は無いと判断します。赤外線吸収スペクトル：良好酸化安定度試験：良好酸化安定度試験の結果、数値minは当社推奨の管理限界値min以内に留まっており、現時点での使用は可能と判断します。汚染水分：良好水分値ppmは当社推奨の管理限界値以内に留まっています。計数汚染度：今回は実施していません。重量汚染度：今回は実施していません。光学顕微鏡観察：今回は実施していません。摩耗摩耗診断電子顕微鏡観察・X線マイクロアナリシス：今回は実施していません。油中金属濃度：今回は実施していません。
報告№108-5071 報告№110-00397 | 分析№108-02721 分析№110-001799 | 110-001799 | 潤滑油は継続続使用可能な状態にあるものの、今後は障害予防を目的に以下の対策を推奨します。追加分析消泡性能が低下した場合、ギヤ歯面での油膜形成に影響が出て摩耗の発生が進展することがあります。今後は消泡性能低下の影響により摩耗が進展する可能性がありますので、フェログラフィーおよびSOAPを追加することを推奨します。分析周期の短縮今後、全酸価の上昇が予測されますので、同様に分析周期を短縮して傾向監視を強化することを併せて推奨します。分析結果全酸価が上昇していました。泡立ち試験の結果、消泡性能が低下していることが確認されました。粘度粘度は.mm/sと新油値mm/sに比較して、粘度変化率は-％で、当社推奨の管理限界値である±％以内にあり、良好と判断します。泡立ち試験泡立ち試験は-と新油に比較して高い値でした。水分はppmと当社推奨の管理限界値の以下であり、良好と判断します。全酸価全酸価は.mgKOH/gと新油値.mgKOH/gに比較して高いものの、IRの結果で油劣化の兆候を示すカルボン酸の吸収が確認されていないことから、良好と判断します。
報告№108-0389 報告№108-0389 | 分析№108-02624 分析№108-02624 | 108-02624 | 分析の結果、前回同様に摩耗粒子の形態観察で異物の噛み込みなどで発生する切削粒子、保持器の摩耗により発生すると思われる銅合金が多く観察されています。切削摩耗は、異物が混入していない状態に比較して、摩耗の進行速度が速く注意が必要です。また、前回に比較してSOAP／D－SOAPの銅濃度が増加しており、保持器の摩耗が進行しています。保持器の摩耗が進行した場合、転動体とのギャップが大きくなることにより振動が増大し、フレーキングに進展することが懸念されますので、定期的に分析を実施し、摩耗の進行状況を確認されることを推奨します。これらのことは、前回に比較して、計数汚染度は等級に変化はなく、SOAP／D-SOAPの鉄濃度に変化がないものの、銅が増加していること異常摩耗の早期発見パラメータであるフェログラフィーのIs値がの乗と高く、摩耗粒子の形態観察の結果、異物の噛み込みなどで発生する切削粒子、銅合金が多く観察されたこと以上のことから判断しています。計数汚染度は当社推奨の管理限界値を超えています。計数汚染度は当社推奨の管理限界値を超えています。計数汚染度はNAS級以上と当社推奨の管理限界値のNAS級を超えています。重量汚染度はmg/mlとなっています。重量汚染度はmg/mlとなっています。機器の潤滑状態フェログラフィーの結果、異物の噛み込みなどで発生する切削粒子、銅合金が多く観察されています。SOAPの結果、鉄および銅が検出されています。SOAPの結果、摩耗により発生する鉄および銅、油の添加剤成分であるリン、亜鉛が検出されています。D－SOAPの結果、鉄および銅が検出されています。D－SOAPの結果、摩耗により発生する鉄および銅、油の添加剤成分であるリン、亜鉛が検出されています。フェログラフィーの結果、異物の噛み込みにより発生する切削粒子、銅合金の摩耗粒子が多く観察されています。異常摩耗の早期発見パラメータであるフェログラフィーのIs値がの乗と高く、摩耗粒子の形態観察の結果、異物の噛み込みにより発生する切削粒子、銅合金が多く観察されています。
報告№109-09136 | 分析№109-001160 | 113-002331 | 潤滑油および減速機は継続使用可能な状態にあると判断します。但し、今後の摩耗推移を確認するためにも傾向監視を継続することが有効です。定期的な分析今後の摩耗推移を監視するため、定期的な分析実施を推奨します。新油の分析粘度、酸価は、油の性能を評価するパラメータの一種です。油の性能低下は、新油との比較が必要なことから、未使用油の提供および分析による比較評価を推奨します。異常摩耗の早期発見のパラメータであるIs値は、レベルと正常です。但し、潤滑部の摩耗が認められたため、定期的に潤滑油分析を実施し、摩耗推移を監視することが有用と考えます。フェログラフィーで比較的多く観察された粒子は、以下の通りです。正常な摩耗粒子・潤滑状態が正常なマイルド摩耗により発生。切削粒子・異物や金属表面の微小突起による切削摩耗により発生。疲労摩耗粒子・繰返し応力による金属疲労で発生。大型化するとフレーキングの発生が懸念されます。切削粒子は、摩擦面が将来的に異常摩耗へ進展する可能性を示唆しているため、傾向監視が有用と思われます。詳細は、別紙傾向監視が必要な摩耗粒子をご覧ください。粘度粘度は.mm/sでした。新油との比較による評価が必要です。水分はと当社推奨の管理限界値以下であり、良好です。酸価は.mgKOH/gでした。新油との比較による評価が必要です。
報告№109-09136 報告№110-00485 | 分析№109-001160 分析№110-002199 | 110-002199 | は、油の粘度、油中のスラッジの発生量を判断パラメータに、粘度、全酸価、IR、RBOTで評価します。分析の結果、油の粘性を示す粘度は、新油値のmm/sに比較して粘度変化率が+％のmm/sとほぼ変化はなく、また油中のスラッジの発生量を示す全酸価は、新油値の.mgKOH/gに対してでほぼ変化が見られず劣化は確認されなかった。さらにはIRの結果でも油が劣化した場合に発生するカルボン酸の発生も確認されず、酸化防止剤の残存量を示すRBOTは、限界値minに比較して、十分に残量があるminであった以上のことから、潤滑油の劣化は確認されませんでした。但し、IRの結果、新油のIRスペクトルと一致しない箇所が確認されたことから、異種油の混入または油名の誤りなどが考えられます。なお、使用油の使用期間または使用時間が不明であったため、ご要求の油の余寿命に関する検討は行えませんでした。可能であれば、これらの情報をご提供下さい。汚染度油中の水分を計測した結果、水分は.ppmと新油と同等であり、継続使用可能な状態にあることが確認されました。潤滑油は継続使用可能な状態にあるものの、以下の対策が必要です。IRの結果から異種油の混入または油名の誤りの可能性がありますので、使用油名を再度ご確認下さい。
報告№109-09136 報告№112-00382 | 分析№109-001160 分析№112-001577 | 112-001577_date121126 | 潤滑油および対象設備は継続使用可能な状態にあると判断します。但し、今後も摩耗の進行を傾向監視するため、以下の対策を推奨します。次回点検でピストンリングの点検と更油当該機の油中からカルシウム化合物がやや高い濃度で検出されたため、この化合物がコンロッドメタルやクランクメタルの摩耗を促進させる懸念があります。化合物発生の原因は、ピストンリングの摩耗によって燃焼ガスのシール性が低下し、燃焼ガス中の硫黄分と油中のカルシウム添加剤が反応するためと考えられます。そのため、次回点検では第一にピストンリングの摩耗状態の点検を推奨すると共に、第二に、更油を推奨します。更油或いは部分更油による水分濃度の調整水分の影響により金属表面で腐食摩耗が発生し、発生した鉄錆等の粒子が潤滑部に噛み込み摩耗が進行することがありますので、更油或いは部分更油などにより相対的に水分濃度を低くするなどの方法を推奨します。定期的な分析凝着摩耗の進行を監視するため、定期的に分析を実施し、分析データによる摩耗の進行状況を確認することを推奨します。はフェログラフィーおよびSOAP-Tの結果から総合的に判断した結果、やや厳しい状態にあると考えられます。フェログラフィー【定量分析：Is値】Is値は異常摩耗の早期発見パラメータのつで、摩耗粒子を定量化するために用います。前回に比較してIs値はの乗から変化はないものの、やや高い値でした。フェログラフィー【定性分析：摩耗粒子および摩耗形態観察】分析結果から比較的多く観察された粒子は、以下の通りでした。正常な摩耗粒子・潤滑状態が正常なマイルド摩耗により発生。黒錆・潤滑状態がやや厳しい凝着摩耗により発生。金属接触が厳しく、且つ、高い摩擦熱が発生していると考えられます。Iカップリング発光分光分析【SOAP-T】検出された金属元素から発生箇所を推定すると、以下の通りでした。鉄、鉛、銅・軸受等リン、亜鉛、カルシウム、モリブデン・添加剤アルミニウム、ナトリウム・外部混入異物カルシウムの析出前回に比較してSOAP-Tでカルシウムがppmからに減少しているものの、やや高い値でした。エンジン油中にカルシウム化合物が高い濃度で検出された場合、この化合物がコンロッドメタルやクランクメタル摺動面に噛み込んで摩耗させたり、メタルに埋め込まれて摩耗を促進させたりする原因になるなどの悪影響を生じることが当社の研究結果から判明しています。この影響については、別紙カルシウムの析出をご覧ください。クランクメタルの摩耗前回に比較してSOAP-Tで銅がppmからppmに増加していたことから、銅を使用した箇所の溶出・摩耗が進行していると推定されます。銅を使用した箇所は、クランクメタルが考えられます。ディーゼルエンジンのクランクメタルは積層構造になっており、クランクメタルの最表面はホワイトメタル層が存在し、その下にニッケル層、さらにその下には銅と鉛の合金であるケルメット層が存在します。ディーゼルエンジンのメタルは、設計上、油膜が正常に形成される流体潤滑が基本であることから、通常の使用においては摩耗しにくいと思われますが、メタルの潤滑部に流体潤滑になりにくい部分が発生するとメタル表面の軟質金属部が摩耗しメタル部のすぐ下のニッケル部まで摩耗し始め、ホワイトメタル層の主成分である錫や鉛、そしてメタルの第二層のニッケルやバックメタルの銅が検出されます。今後、摩耗が進行した場合、軸受が焼付を起こす可能性があるため、注意が必要です。その他の銅を使用した箇所の溶出・摩耗その他に潤滑油系統内で銅を使用している箇所は、潤滑油冷却器の配管などが考えられます。この箇所で溶出・摩耗が発生する場合は以下のことが考えられます。潤滑油冷却器の配管で摩耗していた場合、配管取付け部に緩みが生じて配管が振動し、継手部が外れたり、亀裂が生じて冷却水の混入にいたる場合があります。亜鉛系添加剤の影響により、潤滑油冷却器の配管で溶出していた場合、ピンホールが発生して冷却水の混入に至る場合があります。今後、油劣化の進行や水分濃度が上昇することに注意が必要です。計数汚染度前回に比較して計数汚染度はNAS級と変化はないものの、汚染されていました。フィルタ表面の異物観察で鉄錆、砂等が観察されたことから、汚染度が高い要因は、摩耗と外部混入異物の影響と思われます。粒度分布粒度分布は.～μmの範囲にあり、.μmにピークが確認されました。μm以下の粒子が多いことから、燃焼して発生したすす等であることが分かります。IRは良好でした。今回は正式な油名が分からないことから、同一メーカのマリンFW-と比較しました。粘度粘度は、.mm/sとマリンFW-の新油値mm/sに比較して、粘度変化率は-.％で、当社推奨の管理限界値である±％を超えていました。水分は、ppmと当社推奨の管理限界値を超えていました。今後、水分の影響でエンジン内部に錆が発生し、その影響で摩耗が発生する懸念があります。酸価はmgKOH/gと新油値のmgKOH/g以下にあり、良好でした。塩基価は.mgKOH/gと当社推奨の管理限界値の.mgKOH/g以上にあり、良好でした。
報告№109-09136 | 分析№109-001160 | 114-001000 | 潤滑油は汚染度が高く、この油中の汚染物が潤滑部に噛み込むことによる摩耗の進行が懸念されます。対象設備は継続使用可能な状態にあると判断しますが、今後の摩耗推移を確認するためにも傾向監視を継続することが有効です。更油油中の汚染度が高いことから、摩耗粒子や異物などの夾雑物が潤滑面に噛みこむことによる摩耗の進行が懸念されます。定期的な分析今後の疲労摩耗の推移を監視するため、定期的な分析実施を推奨します。新油の分析粘度、酸価は、油の性能を評価するパラメータの一種です。油の性能低下は、新油との比較が必要なことから、使用油の油名確認および新油の分析による比較評価を推奨します。異常摩耗の早期発見のパラメータであるIs値は、レベルと正常です。但し、潤滑部の摩耗が認められたため、定期的に潤滑油分析を実施し、摩耗推移を監視することが有用と考えます。フェログラフィーで比較的多く観察された粒子は、以下の通りです。正常な摩耗粒子・潤滑状態が正常なマイルド摩耗により発生。疲労摩耗粒子・繰返し応力による金属疲労で発生。大型化するとフレーキングやスポーリングの発生が懸念されます。計数汚染度はNAS級と当社推奨の管理限界値を到達していました。水分は良好です。粘度粘度はmm/sでした。油名が不明であることから新油値との比較評価できませんでした。仮にISOVGとすると規格内にありますが、新油との比較による評価を推奨します。酸価は.mgKOH/gでした。油名が不明であることから新油値との比較評価ができないため、新油の分析実施を推奨します。
報告№109-09136 報告№111-00647 | 分析№109-001160 分析№111-003233 | 111-003233 | 潤滑油は継続使用可能な状態にあると判断します。前回同様に粘度、全酸価、IR、RBOTの各データは良好でした。油の余寿命は、使用油の使用期間または使用時間が不明であったため、ご依頼の油の余寿命に関する検討は行えませんでした。但し、分析の結果で新油値がminであったことから、使用期間を仮にヶ月間と仮定すれば余寿命は十二分にあると言えます。可能であれば、使用期間、あるいは使用時間の情報をご提供下さい。前回同様に水分は良好でした。
報告№109-09249 報告№111-00162 | 分析№109-001747 分析№111-000856 | 111-000856 | 潤滑油は継続使用可能な状態であり、また運転中における潤滑状態も正常であったものと判断します。本試料油は、分析結果の全ての分析項目の値が当社推奨の管理基準値を満たしており、新油分析値との比較結果も問題となる値はありませんでした。分析結果特性低下特性低下に係るパラメータの分析結果は良好と判断します。粘度粘度はmm/sと新油値.mm/sに対する粘度変化率は-％で、当社推奨の管理限界値である±％以内にあり、良好と判断します。全酸価添加タービン油の全酸価は、油メーカによって初期値が違うため統一した管理基準を設定するのが困難であることから、当社では管理限界値を設定しておらず、新油分析値との比較及び他の分析項目の結果より全酸価の状態判断を行います。その結果、全酸価は.mgKOH/gと新油値.mgKOH/gに比較して変化はないことから、良好と判断します。有機物・有機化合物有機物・有機化合物は、IRチャートによる新油分析値との比較の結果、cm-付近に劣化の兆候を示すカルボン酸の吸収が確認されていないことから、良好と判断します。色相はL.であり、新油値のL.に比較して変化はないことから、良好と判断します。汚染に係るパラメータの分析結果は良好と判断します。水分は.ppmであり、当社推奨の管理限界値の以下であることから良好と判断します。汚染粒子数はNAS級であり、当社推奨の管理限界値のNAS級以内であることから良好と判断します。汚染度物重量は.mg/mlであり、当社推奨の管理限界値のmg/ml以内であることから良好と判断します。摩耗運転中における潤滑状態は正常であったものと判断します。異常摩耗の早期発見パラメータであるフェログラフィーのIs値がのマイナス乗と当社基準値と比較して良好の範囲にあったことから、潤滑箇所の潤滑状態は正常と判断します。金属濃度SOAP法により金属濃度を測定した結果、潤滑箇所で発生する金属接触によって検出される錫がppm、外部から混入したと思われるリンがppm、ケイ素がppm検出されましたが僅かであり良好と判断します。金属濃度酸溶解法により金属濃度を測定した結果、潤滑箇所で発生する金属接触によって検出される錫が、外部から混入したと思われるナトリウムが検出されましたが僅かであり良好と判断します。
報告№105-0044 | 分析№105-00301 | 105-00301 | 濾過前の試料油を分析した結果、摩耗粒子形態観察で局部的に高圧・高温となった場合に発生するフリクションポリマがやや多く観察された。フリクションポリマの発生要因は、局部的に軸受摺動部分に高圧・高温の箇所が見られる場合に発生します。つまり、軸の振れ回り量の変動や、あるいは、メタルギャップの調整不足等が原因で、その狭いギャップに潤滑油が押込まれてフリクションポリマが発生している場合があります。このことから、高い摩擦熱による油劣化に注意が必要です。これらの障害発生に対する弊害を勘案の上、今後、軸受温度が若干上昇気味になることが考えられますので、パトロール時に温度の変化を注意深く監視する必要があると思われます。次回分析は、ヶ月以内に再度分析を実施し、油の劣化状況及び摩耗の進行状況を確認されることを推奨します。
報告№108-0204 報告№108-7506 | 分析№108-01503 分析№108-01507 | 108-01507 | 初期試験を実施した結果、観察された摩耗粒子から本試料には初期のなじみ摩耗が発生していたと考えられました。今回のようになじみ過程で切削粒子、シビア粒子が観察された場合は、なじみ過程が正常に終了していない場合があり、異常摩耗に進展することも懸念する必要があります。なじみ過程が正常な状態で終了した場合、切削粒子、シビア粒子は観察されることが少なく、従って、今回のなじみ過程では、局部的な金属接触がごく一部で発生したと考えられます。この接触が、既に正常な状態に推移しているか、或いは、進行しているのかを確認するため、ヶ月毎にあと回初期試験を実施されることを推奨します。これらのことは、異常摩耗の早期発見パラメータであるフェログラフィーのIs値がの乗と良好の範囲にあるものの、摩耗粒子の形態観察の結果、異物の噛み込みにより発生する金属接触が厳しい場合に発生するシビア粒子がやや多く観察されたことD－SOAPの結果、鉄および軸受メタルの主成分である錫が検出されたこと以上のことから判断しました。
報告№109-09136 報告№113-00121 | 分析№109-001160 分析№113-000462 | 113-000462 | 作動油作動油の劣化はなく、汚染度は良好な範囲にあることから、継続使用可能と判断します。対象設備は継続使用可能な状態にあると判断します。定期的な分析定期的な潤滑油分析によるトライボ診断を実施することにより、分析データの変化から異常の兆候を早期に発見することが可能となります。また、今回は対象設備の初回分析であるため、最低でもあと回分析を実施し、分析データの変化から今後の対応を検討することを推奨します。はフェログラフィーおよびSOAP-Tの結果から総合的に判断した結果、正常な状態にあると考えられます。フェログラフィー【定量分析：Is値】Is値は異常摩耗の早期発見パラメータのつで、摩耗程度を定量化するために用います。今回のIs値はのマイナス乗と低い値でした。フェログラフィー【定性分析：摩耗粒子および摩耗形態観察】観察された全ての粒子量は少でした。Iカップリング発光分光分析【SOAP-T】検出された金属元素から発生箇所を推定すると、以下の通りでした。ニッケル、亜鉛・シリンダ内壁、ポンプ内部等リン・添加剤カルシウム、バリウム、ナトリウム・外部混入異物計数汚染度計数汚染度はNAS級と当社推奨の管理限界値NAS級以下にあり、良好と判断します。重量汚染度は.mg/mlと当社推奨の管理限界値mg/ml以下にあり、良好と判断します。光学顕微鏡写真重量汚染度で濾過したフィルタ表面上の夾雑物を光学顕微鏡で観察した結果、鉄錆、砂等が観察されました。粘度粘度はmm/sと新油値mm/sに比較して、粘度変化率は+.％で、当社推奨の管理限界値である±％以内にあり、良好と判断します。水分はppmと当社推奨の管理限界値以下にあり、良好と判断します。酸価・IR酸価劣化の進行度は、酸価およびIRの結果から総合的に判断します。酸価は、.mgKOH/gと新油値.mgKOH/gに比較して変化はなく、IRチャートの結果、油劣化の兆候を示すカルボン酸の吸収が確認されていないことから、酸化劣化していないと判断します。RBOTRBOTの結果、minと当社推奨の管理限界値min以上であり、良好と判断します。尚、RBOTは、新油値に比較して大きな値であり減少傾向は確認されませんでした。今回の分析までの油使用時間が、約年の間で時間であり、酸化防止剤の消耗が確認されなかったことから、運転状況に変化がなければ、今後、約年間は継続使用可能な状態にあると推定できます。
報告№102-6110 | 分析№102-01999 | 102-01999 | 濾過前の試料油を分析した結果、異物が多く見られるため、これらの異物が軸受摺動面に噛み込み摩耗が進行する場合があるため、濾過を実施されることを推奨します。それは、フェログラフィーの結果、異常摩耗の早期発見パラメータであるIs値は、と良好の範囲にあるものの、摩耗粒子形態観察の結果、外部から混入した砂、鉄錆が多く見られ、又、光学顕微鏡写真にも示すように砂、鉄錆が多く見られました。更に前回に比較して、NAS等級は減少しているものの、粒子の分布を詳細に見てみると、μm～μmの大型の粒子がやや多いことから判断しました。
報告№102-5005 | 分析№102-02132 | 102-02132 | 分析の結果、僅かにメタルの摩耗が確認されたものの、メタルは継続使用可能な状態にあると判断します。但し、油中には外部から混入した砂、鉄錆等の硬い異物が多く観察されており、この異物が軸受摺動面に噛み込み、摩耗が進行する場合あるため、油槽内部の清掃と油の濾過を実施されることを推奨します。それは、計数汚染度、重量汚染度が共に当社推奨の管理限界値を超え汚染されたことSOAP／D－SOAPで鉄及び錫が検出され、フェログラフィーで外部から混入した異物が多く観察されたことから判断しました。尚、水分濃度が.ppmと当社推奨の管理限界値内にあるものの、やや高い値です。潤滑油中の水分がを超えて使用した場合、水分の影響で摩耗が促進することがありますし、また、発錆の可能性があります。水分濃度が高い原因は、使用温度が+～-の広範な温度範囲で使用しているため、油槽内で結露が発生しているためと考えられます。水分の混入原因を除去することはできませんので次善の策として、発生した錆を常時濾過により除去し、錆が軸受摺動面に噛み込み摩耗が進行することを抑えることを推奨します。
報告№108-5071 報告№110-00635 | 分析№108-02721 分析№110-002861 | 110-002861 | 潤滑油は継続続使用可能な状態にあると判断します。なお、水分が前回同様に新油に比較して高い値を示しています。使用油であるAlphasynPGは、ポリグリコールベースの合成ギヤオイルであるため、水分を吸収しやすい特性があります。今後は定期的な分析により、水分濃度の増加とともに水分の影響による腐食摩耗の発生に注意し管理されることを推奨します。分析結果泡立ち試験の結果、消泡性能が低いと判断できる値であるものの、新油と同レベルにあり、水分が新油に比較して高い値でした。粘度粘度は.mm/sと新油値.mm/sに比較して、粘度変化率は-.％で、当社推奨の管理限界値である±％以内にあり、良好と判断します。泡立ち試験泡立ち試験は-と新油と同レベルにありました。水分はppmと新油値より高い値でした。全酸価全酸価は.mgKOH/gと新油値.mgKOH/g以下にあり、良好と判断します。
報告№109-09136 報告№109-09413 | 分析№109-001160 分析№109-002669 | 109-002669 | 診断概要および対策本試験は、更油後の初期状態を確認する目的で実施しました。その結果、油の添加剤成分の析出により発生したスラッジが観察されました。前回の分析結果でも同様にスラッジの発生が確認され、エッソテレスティックTに含まれていないリン、亜鉛が検出されました。年月日に更油および油種の変更を実施していることから、このスラッジは更油前に発生していたものが残留しており、更油した潤滑油と混ざったと思われます。今後、バルブ類の動作障害やフィルタおよびストレーナの目詰まりが発生することが懸念されるため、貴管内での数多く実績のある当社製清浄分散剤TS－の投与および濾過を推奨します。計数汚染度はNAS級と管理限界値に到達し、重量汚染度はmg/mlと管理限界値を超えていました。フィルタ表面の異物観察で表面が茶褐色になっていました。機器の潤滑状態SOAPでリン、亜鉛、D－SOAPで亜鉛が検出されました。油の特性油の特性を示すIR、RBOTの各データは良好の範囲にあり、この油は継続使用可能と判断します。
報告№109-09408 報告№109-09408 | 分析№109-002649･2650 分析№109-002649･2650 | 109-002649_2650 | カップリング側SOAPで鉄、鉛、銅、クロム、D－SOAPで鉄が検出され、摩耗粒子の形態観察の結果、μm以下の鉄系摩耗粒子が観察されました。転がり軸受寿命の指標としている摩耗粒子が観察されなかったことから、フレーキングは発生していないことが確認されました。反カップリング側SOAPで鉄、鉛、銅、D－SOAPで鉄が検出され、摩耗粒子の形態観察の結果、μm以下の鉄系摩耗粒子が観察されました。転がり軸受寿命の指標としている摩耗粒子が観察されなかったことから、フレーキングは発生していないことが確認されています。試料の比較グリースが黒化する可能性は、グリースの劣化、軸受の摩耗が考えられることから試料の分析結果を比較して原因を検討しました。カップリング側と反カップリング側を比較した結果、グリースの物理的性状を示すちょう度、滴点、全酸価、水分の各データに大きな変化はなく、グリースの劣化は確認されませんでした。観察された摩耗粒子は試料共に比較的小さな粒子が支配的であるものの、カップリング側のSOAP／D－SOAPの鉄濃度が高い値でした。結論黒化した原因は、軸受の摩耗によるものと考えられます。尚、報告書の管理表中に示しているSOAP／D-SOAPは、グリース潤滑の場合、摩耗粒子が均一に分散していないため、測定値が大きく変動することがありますので参考値としてお考え下さい。ちょう度、滴点、全酸価、水分は、当社に新グリースのデータがないため判定することが出来ませんでした。新グリースをご提供下さい。
報告№104-0378 報告№105-6013 | 分析№104-02669 分析№105-00453 | 105-00453 | オーバーホールヶ月後に初期試験を実施した結果、摩耗は安定していると判断します。但し、前回と同様に計数汚染度がNAS級とやや高く、摩耗粒子形態観察及び光学顕微鏡写真に見られるように、外部から混入したと思われる鉄錆・砂が多く観察されたことから、今後、これらの異物が軸受摺動面に噛み込み摩耗が進行することが懸念されるため、～ヶ月以内に再度分析を実施されることを推奨します。これらのことは、計数汚染度が前回と同じくNAS級とやや高いこと異常摩耗の早期発見パラメータであるフェログラフィーのIs値がの乗とやや高く、摩耗粒子形態観察の結果、外部から混入したと思われる鉄錆が多く観察されたこと以上のことから判断しました。
報告№100-8139 | 分析№100-03651,03652 | 100-03652 | 濾過前・後の試料を分析した結果、全てのデータが良好であり、この油は継続使用可能と判断します。
報告№109-09136 報告№110-00387 | 分析№109-001160 分析№110-001754 | 110-001754 | 、、は良好でした。分析結果は、全て良好であり潤滑油は継続使用可能な状態にあると判断されますが、今回の料油は、主機停止中にマンホールから採油されていますので、主機が停止している状態では別紙油粒子の沈降の影響に示すように油槽内で撹拌がなくなり固形物が沈降するため、油中汚染度は低くなると推定されます。また、同様にIs値も低くなっていると推定されます。今後の採油は、極力運転中もしくは停止直後の油槽中層部から実施されることを推奨します。
報告№108-8007 報告№108-8007 | 分析№108-01641 分析№108-01641 | 108-01641 | 本試料の摩耗は、電子顕微鏡による摩耗粒子の詳細な観察結果から、潤滑状態が正常なマイルド摩耗であることが判りました。これは、観察されたほとんどの摩耗粒子が、写真aに示すように正常な潤滑状態で発生する小径の摩耗粒子であることから判断されました。観察された摩耗粒子は、正常な潤滑状態で発生するマイルド摩耗で発生していることから、シリンダおよびピストンリング、クランクメタル等は、現在のところいずれも継続使用可能と判断します。電子顕微鏡による摩耗粒子の観察結果から、本試料油中の摩耗形態は、潤滑状態が正常なマイルド摩耗であることが判りました。これは写真aに示す通り、正常な潤滑状態で発生する摩耗粒子が多く観察されたことから判断しました。観察されている摩耗形態が正常な摩耗粒子が発生するマイルド摩耗であることから、現在のところシリンダおよびピストンリング等の摩耗、鉛、銅を使用した箇所の溶融・摩耗の状態はいずれも軽微であり、継続使用可能と判断します。このことは、異常摩耗の早期発見パラメータであるフェログラフィーのIs値がの乗と高いものの、写真bに示すように摩耗粒子の形態観察でμm以下の小径の鉄系摩耗粒子が支配的であること写真フェログラフィーによる摩耗粒子の観察結果摩耗粒子をSEM・XMAで詳細に観察した結果、写真cに示すμm以下の小径粒子が観察され、これらの組成割合は、鉄、マンガンの割合が高い粒子が多く観察されたこと写真電子顕微鏡による摩耗粒子の観察結果SOAPの結果で鉄が微量検出され、鉛、銅も検出されたこと以上のことから総合的に判断しました。粘度の低下は、全酸価、IRは良好の範囲にあるものの、粘度の低下および水分の増加が確認されました。低下が確認された粘度は、当社推奨の管理限界値内にあるものの新油値のmm/sに比較して-％のmm/sに低下していることが確認されました。粘度低下の原因は、潤滑油中に混入した燃料油の影響などが考えられます。粘度が低下したままの運転は、軸受の油膜形成に影響が出たり、或いは、潤滑油槽内での異常燃焼の遠因となる事もありますので注意が必要です。定期的に分析を実施し、規定の粘度範囲内で使用されることを推奨します。水分の増加水分はppmと当社推奨の管理限界値を超えていたことから、発錆予防のため水分除去を実施されることを推奨します。粘度の低下と水分の増加が確認されました。粘度は当社推奨の管理限界値を超えていました。粘度はmm/sと新油値mm/sに比較して、粘度変化率は-％で、当社推奨の管理限界値である±％を超えていました。水分は当社推奨の管理限界値を超えていました。水分はppmと当社推奨の管理限界値のを超えていました。全酸価は良好と判断します。全酸価はmgKOH/gと新油値mgKOH/gに比較して若干高いものの、IRの結果で油劣化の兆候を示すカルボン酸の吸収が確認されていないことから良好と判断します。IRは良好と判断します。IRの結果、油劣化の兆候を示すカルボン酸の吸収が確認されていないことから良好と判断します。計数汚染度は高い値を示していました。計数汚染度はNAS級以上でした。計数汚染度はNAS級以上でした。重量汚染度はmg/mlでした。重量汚染度はmg/mlでした。機器の潤滑状態SOAPによる油中金属濃度の結果、油の添加剤成分であるカルシウムが検出されました。SOAPによる油中金属濃度の結果、鉛、銅が検出されました。SOAPによる油中金属濃度の結果、鉄、鉛、銅、油の添加剤成分であるリン、亜鉛、カルシウム、外部から混入したと思われるマグネシウム、ホウ素が検出されました。SOAPによる油中金属濃度の結果、油の添加剤成分であるカルシウムが比較的多く検出されました。SOAPによる油中金属濃度の結果、鉄、油の添加剤成分であるリン、カルシウム、外部から混入したと思われるナトリウムが検出されました。フェログラフィーの結果は良好です。異常摩耗の早期発見パラメータであるフェログラフィーのIs値がの乗とやや高いものの、摩耗粒子の形態観察の結果、μm以下の小径の鉄系摩耗粒子が支配的でした。SEM・XMAの結果、鉄、マンガンを含む粒子が比較的多く観察されました。SEM・XMAで粒子を詳細に観察した結果、フェログラフィーで観察されたμm以下の小径粒子の組成割合は、鉄、マンガンの割合が高い粒子が多く観察され、硫黄等の外部混入異物も観察されました。
報告№106-0103 | 分析№106-00664 | 106-00664 | 濾過前の試料油を分析した結果、計数汚染度が前回のNAS級からNAS級にランク上昇し、やや不良領域にありました。異常摩耗の早期発見パラメータであるフェログラフィーのIs値がの乗とやや不良領域にあり、摩耗粒子形態観察で金属接触が厳しい場合に発生するシビア粒子が多く観察されました。D－SOAPの結果、前回に比較して鉄が.からppmに上昇していました。主にサーボシリンダ内壁やポンプ内部で摩耗が進行している可能性が考えられます。このまま摩耗が進行し汚染度が上昇した場合、バルブ類の動作障害やフィルタの目詰まり等が発生することが懸念されます。これらの障害発生に対する弊害を勘案の上、濾過を実施されることを推奨します。又、濾過後に汚染度を確認されることを併せて推奨します。
報告№109-09136 報告№114-00129 | 分析№109-001160 分析№114-000381 | 114-000381 | 潤滑油の劣化はなく、汚染度は良好な範囲にあることから、継続使用可能と判断します。対象設備は摩耗状態が良好な範囲にあり、継続使用可能な状態にあると判断します。分析結果異常摩耗の早期発見のパラメータであるIs値は-レベルと正常です。また、異常摩耗の兆候を示す摩耗粒子が顕著に観察されなかったことから、は良好と判断します。計数汚染度、重量汚染度は共に良好です。粘度、水分、酸価、IRの各データは良好です。
報告№104-0145 報告№104-0145 | 分析№104-01117･1118 分析№104-01117･1118 | 104-01118 | 潤滑を評価するため、計数汚染度、重量汚染度、光学顕微鏡写真を実施しました。その結果、清浄器入口がNAS級、清浄器出口がNAS級とやや高い値を示していました。油清浄器が設置されている場合、清浄器によりNAS級以上の清浄度が確保されていることが望ましく、油清浄器の濾過精度が低下していることが確認されました。光学顕微鏡写真の結果、外部から混入した異物と金属片が混在している様子が確認され、汚染の要因は、外部混入異物と金属片であることが判りました。機器の潤滑状態－減少率本試料油は、油清浄器が設置されている油槽であるため、油中の粒子が除去されていますので、診断は油清浄器による減少率を考慮して潤滑状態を解析する必要があります。今回の解析は、別添資料油中摩耗粒子の平衡濃度に示すように十分に濾過時間が経過し、油中粒子が飽和状態になっていると仮定しています。油清浄器による油中の摩耗粒子の減少率は油清浄器の入口と出口の汚染度を評価し、その結果から求めますが、今回は、本データを油清浄器の入口として考えた場合、油清浄器の出口から採取した試料がないことになりますので、減少率を、清浄器入口と出口の汚染度から算出した濾過率.として解析を行います。尚、濾過率を考慮した減少率は油清浄器の吐出量と総油量との比から換算します。本機の油清浄器の吐出量は毎時L、設備油量はLですので減少率は.となります。－平衡濃度油清浄器により時間で％の粒子が減少するとした場合、油がパスして増加する粒子数は、今回計数汚染度の～μmレンジですと個/mlの％の個/mlとなります。更に、この発生粒子数から平衡濃度を計算します。平衡濃度は下式により求めます。平衡濃度＝発生粒子数／減少率・式油清浄器が設置されていない場合の減少率を.とすると平衡濃度は個/mlとなります。このことから分かるように、本試料油中の汚染度は、油清浄器が設置されていることでNAS級となっていますが、油濾過機がないと仮定した場合、計算により求めたように～μmレンジの汚染度はNAS級以上の汚染状態になる可能性を示唆するものととらえる事が出来ます。他のレンジを同様に計算すると以下のようになり、NAS級以上となります。～～～～以上等級級以上この解析結果だけでは、機器の潤滑状態は非常に厳しい状態であるという評価になりますが、これは、本解析が発生した摩耗粒子を対象としているのに対して、試料油に摩耗粒子と外部混入異物が同じ程度の割合で混在していたため、高濃度になったものと考えられます。このような場合、再度分析を実施し、摩耗粒子の増加傾向に着目し、摩耗の進行状況を確認する必要があります。次回分析は、運転時間が時間以上経過した時点に実施することを推奨します。尚、フェログラフィーの結果、クロムを含む鉄系摩耗粒子が散見されており、ラビリンスと主軸の接触により摩耗が発生している場合が考えられます。今回の結果からは軸受メタルの摩耗は確認されていないものの、軸変位がやや大きくなっていることも推測され、この影響でメタルの摩耗に進展することが懸念されるため、次回分析では、この点にも注意が必要です。
報告№104-0378 報告№105-0026 | 分析№104-02669 分析№105-00223 | 105-00223 | 分析の結果、水分がと新油のppmに比較して約倍に増加していました。本試料油は、本来水が混合しても使用できるタイプのオイルであるため、現在の水分混入量が直ちに異常とは考えられませんが、油中の摩耗粒子形態観察で、金属接触が厳しい場合に発生するシビア粒子、摩擦熱が高い場合に発生する黒錆が観察され、また、SOAP／D－SOAPで、鉄、クロムが多く検出されていることから、水分の混入が原因と考えられるラビリンス部の摩耗の発生が確認されました。これらのことから、今後水分の上昇に伴い錆が発生することが懸念されますので、水分濃度を新油レベルまで改善することを推奨します。尚、計数汚染度は、水分が高いためセンサーエラーを起こし、測定不能でした。これは、試料油が水溶性切削油でエマルジョンタイプであるため、計数汚染度は通常測定できませんので、次回発注時はお気をつけください。これらのことは、水分がと高いことフェログラフィーの摩耗粒子形態観察の結果、金属接触が厳しい場合に発生するシビア粒子、摩擦熱が高い場合に発生する黒錆が観察されたことSOAP／D－SOAPの結果、鉄、クロムが多く検出されたこと以上のことから判断しました。
報告№109-0001 報告№110-00002 | 分析№109-00006 分析№110-000008 | 110-000008 | ・摩耗状態油中金属濃度を発光分光法により分析した結果、検出された金属は鉄、錫、銅および亜鉛でしたが、これらの金属の中には、金属潤滑部が局部的に油膜切れを起こして発生するシビア粒子、銅合金があることが分かりました。このことから、潤滑部で発生している摩耗形態は凝着摩耗であることが分かりました。但し、異常摩耗の早期発見パラメータであるフェログラフィーのIs値がの乗と高い範囲にあることから、潤滑状態はやや厳しい状態にあると判断します。尚、摩耗粒子の観察結果から確認されたオイルリングの摩耗は、これが進行した場合に潤滑油の適正なかき揚げに影響が生じ軸受摺動面の油膜切れ発生原因となる事から注意が必要です。・汚染度計数汚染度はやや高く、重量汚染度は当社推奨の管理限界値を超えていました。フィルタ表面の異物観察で表面が灰色になっていることから、汚染度が高い要因は、摩耗とスラッジによるものと思われます。・粘度、水分、全酸価、IRの各データは良好でした。潤滑油および軸受は継続使用可能な状態にあるものの、以下の対策が必要です。日常点検の際にオイルリングが円滑に回転しているかなど、オイルリングの回転状況を確認するとともに、潤滑油の定期的な分析により摩耗の進行速度を確認することを推奨します。次回分析の時期を理論的に求めたところ、最短で約時間となります。この時間は、油中汚染物が均一になるために必要とする時間であり、この時間を経過すれば、再分析の結果から状態の傾向を確認することが可能となりますので、これを参考に次回分析時期を検討されることを提案します。更油直後の分析データがないため断定することはできませんが、これまでの分析データから、定期的実施している更油の際にスラッジや外部混入異物等の汚染物が完全に除去できず、汚染度が高い傾向を示している可能性があると思われます。仮に、更油の際に、油槽内の清掃と新油充填時の濾過を実施していない場合は、これらのことを実施するとともに、更油実施後に分析を実施し、傾向管理を行うための初期値を取ることを推奨します。尚、スラッジの発生が潤滑油の供給路を塞ぎ供給量が減少したり、油膜切れを発生させているようであれば、この対策として油種の変更もひとつの改善方法と思われます。一度ご検討下さい。は良好と判断します。粘度粘度はmm/sと新油値mm/sに比較して、粘度変化率は-％で、当社推奨の管理限界値である±％以内にあり、良好と判断します。水分はと当社推奨の管理限界値の以下にあり、良好と判断します。全酸価全酸価は.mgKOH/gと新油値.mgKOH/gに比較して変化はないことから、良好と判断します。IRIRの結果、油劣化の兆候を示すカルボン酸の吸収が確認されていないことから、良好と判断します。計数汚染度は当社推奨の管理限界値内にあるものの、やや高い値でした。計数汚染度計数汚染度はNAS級と当社推奨の管理限界値のNAS級以内にあるものの、やや高い値でした。重量汚染度はmg/mlと当社推奨の管理限界値のmg/mlを超えていました。機器の潤滑状態摩耗粒子診断の結果、金属接触が厳しい場合に発生するシビア粒子、油膜切れにより発生した銅合金が比較的多く観察されました。SOAPによる油中金属濃度SOAPによる油中金属濃度の結果、外部から混入したと思われるケイ素が検出されました。SOAPによる油中金属濃度SOAPによる油中金属濃度の結果、鉄、鉛、銅、錫、亜鉛、外部から混入したと思われるカルシウム、ナトリウムが検出されました。摩耗粒子診断摩耗粒子診断の結果、異常摩耗の早期発見パラメータであるIs値がの乗とやや高く、金属接触が厳しい場合に発生するシビア粒子、油膜切れにより発生した銅合金が比較的多く観察されました。
報告№103-0215 報告№103-0215 | 分析№103-02135 分析№103-02135 | 103-02135 | 分析の結果、軸受軌道面には若干フレーキングが発生しているものの、軸受は継続使用可能な状態にあると判断します。このことは、マイクロフレーキングにより発生した摩耗粒子が観察されているものの、SOAP／D－SOAPの結果、ベアリングの摩耗により発生する鉄の検出が低濃度であること以上のことから軸受は継続使用可能な範囲にあると判断しました。を示す粘度、水分、全酸価、IRの各データが良好であることから、この油は継続使用可能と判断します。粘度は良好と判断します。粘度はmm/sと当社推奨の管理限界値内にあり、良好と判断します。水分は良好と判断します。水分はppmと管理限界値の以下にあり、良好と判断します。全酸価は判定できませんでした。全酸価は.mgKOH/gと新油値以内にあり、良好と判断します。IRは良好と判断します。IRの結果、チャートに示すように油劣化の兆候を示すカルボン酸の吸収が確認されていないことから、良好と判断します。計数汚染度はセンサー目詰まりによるセンサーエラーが発生し、重量汚染度が当社推奨の管理限界値を超えていました。計数汚染度は、測定中に目詰まりが発生しセンサーエラーとなりました。計数汚染度は、測定中に目詰まりが発生し、センサーエラーになりました。重量汚染度は当社推奨の管理限界値を超えていました。重量汚染度はmg/mlと当社推奨の管理限界値のmg/mlを超えていました。機器の潤滑状態フェログラフィーの結果、マイクロフレーキングにより発生した摩耗粒子が若干見られるものの、異常摩耗の早期発見パラメータであるIs値がと良好の範囲にあり、本軸受は継続使用可能な状態にあると判断します。SOAPは良好と判断します。SOAPの結果、摩耗により発生する鉄が検出されていないことから良好と判断します。尚、油の添加剤成分であるリンが検出されました。D－SOAPは良好と判断します。D－SOAPの結果、摩耗により発生した鉄が検出されているものの、微量であり良好と判断します。フェログラフィーの結果は、良好と判断します。フェログラフィーの結果、マイクロフレーキングにより発生した摩耗粒子が若干見られるものの、異常摩耗の早期発見パラメータであるIs値がと良好の範囲にあり、本軸受は継続使用可能な状態にあると判断します。
報告№109-09136 報告№110-00753 | 分析№109-001160 分析№110-003572 | 110-003572 | Iカップリング発光分光分析供試のタービン油を分析した結果、検出された金属元素は、SOAP／D－SOAPの結果表に示すように、鉄、カルシウム、ケイ素、ナトリウムが検出されました。これらの検出された金属元素から発生箇所を推定すると鉄・軸受等カルシウム、ケイ素、ナトリウム・外部混入異物であると思われます。このうち、機械部品が摩耗したと思われる元素はのグループです。フェログラフィー異常摩耗の早期発見パラメータとして摩耗粒子を定量化して評価するフェログラフィーのIs値は、潤滑状態が正常なの乗でした。摩耗粒子の形態で比較的多く観察された粒子は、潤滑状態が正常な場合に発生する摩耗粒子、外部から混入したと思われる鉄錆等でした。このような摩耗粒子が観察された場合には、潤滑部では正常なマイルド摩耗が発生していることが分かります。計数汚染度、重量汚染度は共に良好でした。全酸価、IRの各データは良好でした。軸受および潤滑油は継続使用可能な状態にあると判断します。
報告№111-00058 報告№111-00058 | 分析№111-000329 分析№111-000329 | 111-000329 | は良好と判断します。尚、RBOTがminと新油値のminに比較してmin減少していました。このまま継続使用した場合、この減少傾向から限界値に到達するのは、別紙図RBOTの減少傾向に示すように年月と推定されました。残りの継続使用期間は、約ヶ月であると予測されます。潤滑油は継続使用可能な状態にありますが、残りの継続使用期間が約ヶ月と定検周期のヶ月を下回っており、更油を計画されることを推奨します。≪状態監視とパラメータ≫分析の目的および各分析のパラメータは以下の通りです。特性低下目的：油の分析結果から、や劣化傾向ならびに添加剤の消耗程度、残存寿命などを確認する。粘度JISK全酸価JISK赤外線吸収スペクトルJISK酸化安定度試験JISK汚染目的：油の分析結果から、砂塵あるいは水・異種油などによるや、異物混入の有無を確認する。水分JISK計数汚染度JISB重量汚染度JISB光学顕微鏡観察摩耗目的：油中の摩耗粒子を分析する事により、回転・摺動部の潤滑状態、摩耗劣化の程度、余寿命などを解析する。摩耗診断電子顕微鏡観察JISKX線マイクロアナリシス油中金属濃度JISK≪分析結果≫特性低下粘度：良好粘度値mm/sの新油値mm/sに対する変化率は+％であり、当社推奨の管理限界値±％以内に留まっています。全酸価：良好全酸価.mgKOH/gは新油値の.mgKOH/gに比較し変化はないことから、問題は無いと判断します。赤外線吸収スペクトル：良好酸化安定度試験：良好酸化安定度試験の結果、数値minは当社推奨の管理限界値min以上に留まっており、現時点での使用は可能と判断します。汚染水分：良好水分値ppmは当社推奨の管理限界値以内に留まっています。計数汚染度：今回は実施していません。重量汚染度：今回は実施していません。光学顕微鏡観察：今回は実施していません。摩耗摩耗診断電子顕微鏡観察・X線マイクロアナリシス：今回は実施していません。油中金属濃度：今回は実施していません。
報告№109-09136 報告№111-00266 | 分析№109-001160 分析№111-001257 | 111-001257 | 潤滑油は継続使用可能な状態にあると判断します。粘度、全酸価、IR、RBOTの各データは良好でした。油の余寿命は、使用油の使用期間または使用時間が不明であったため、ご依頼の油の余寿命に関する検討は行えませんでした。ただし、分析の結果で新油値がminであったことから、使用期間を仮にヶ月間と仮定すれば余寿命は十二分にあると言えます。可能であれば、使用期間、あるいは使用時間の情報をご提供下さい。本試料油の添加剤は、一般に、タービン油に比較して極圧添加剤や摩耗防止剤などの濃度が高く、この影響でRBOT試験の結果が変動する傾向があります。そのため、ギヤ油の余寿命の評価をタービン油と同等の精度で得るには、RBOTの結果に加え、粘度、水分、全酸価、IRなどのデータを総合的に判断することが必要です。水分は良好でした。
報告№109-09619 報告№109-09619 | 分析№109-003791 分析№109-003791 | 109-003791 | ・摩耗状態潤滑油をSOAP／D－SOAPで分析した結果、検出されたのは鉄でした。粒子観察の結果から、検出された鉄は異物の噛み込みなどで発生する切削粒子が観察されたことから、潤滑部分では切削摩耗が発生していることが分かりました。転がり軸受寿命の指標としている摩耗粒子が観察されなかったことから、フレーキングは発生していないと判断できますが、異常摩耗の早期発見パラメータであるフェログラフィーのIs値がの乗となっていたことから、潤滑状態はやや厳しくなっていると推定され、今後さらに摩耗が進行することが懸念されます。尚、転がり軸受に切削摩耗が発生している場合、軸受の寿命が分の程度に低下することが知られており、定期的なトライボ診断による状態監視が必要と考えます。・ケイ素の検出ケイ素がppm検出されました。一般に、潤滑油中からケイ素が検出された場合の原因として、油の消泡剤として使用されるシリコン系の添加剤が検出されるフェログラフィーおよびフィルタ表面の異物観察で砂が多く観察され、これが検出されるシリコングリースをシール部に塗布している場合、このシリコングリースが潤滑油に混入して検出されるなどが挙げられますが、今回の原因は、フィルタで砂が観察されたことから、の可能性が考えられます。およびについては、分析結果では確認することが出来ませんので、これに関する情報をご提供下さい。・汚染度計数汚染度がNAS級と当社推奨の管理限界値に到達し、重量汚染度がmg/mlと当社推奨の管理限界値を超えていました。フィルタ表面の異物観察で金属片、鉄錆、砂等が観察されたことから、汚染度が高い要因は、摩耗と外部混入異物の影響によるものと思われます。・IRの結果、新油と異なるピークが確認されました。潤滑油および軸受は継続使用可能な状態にあるものの、以下の対策が必要です。潤滑油を清浄にされると共に、今後、切削摩耗の進行を監視するため、定期的に分析を実施し、摩耗の進行状況を確認することを推奨します。次回分析の時期を理論的に求めたところ、最短で約時間となります。この時間は、油中汚染物が均一になるために必要とする時間であり、この時間を経過すれば、再分析の結果から状態の傾向を確認することが可能となりますので、これを参考に次回分析時期を検討されることを提案します。尚、IRの結果から異種油の混入或いは、油名が違う可能性が確認されましたので、油名の再確認とともに異種油混入の可能性の有無についてご確認下さい。
報告№109-09136 報告№111-00497 | 分析№109-001160 分析№111-002293 | 111-002293 | 潤滑油は継続使用可能な状態にあると判断します。粘度、全酸価、IR、RBOTの各データは良好でした。油の余寿命は、使用油の使用期間または使用時間が不明であったため、ご依頼の油の余寿命に関する検討は行えませんでした。ただし、分析の結果で新油値がminであったことから、使用期間を仮にヶ月間と仮定すれば余寿命は十二分にあると言えます。可能であれば、使用期間、あるいは使用時間の情報をご提供下さい。本試料油の添加剤は、一般に、タービン油に比較して極圧添加剤や摩耗防止剤などの濃度が高く、この影響でRBOT試験の結果が変動する傾向があります。そのため、ギヤ油の余寿命の評価をタービン油と同等の精度で得るには、RBOTの結果に加え、粘度、全酸価、IRなどのデータを総合的に判断することが必要です。水分は良好でした。
報告№109-09136 報告№112-00541 | 分析№109-001160 分析№112-002247 | 112-002247 | グリースグリースはちょう度の上昇が確認され、IRで新グリースと使用グリースのスペクトルパターンは一致していない箇所が確認されたことから、以下の対策を推奨します。軸受は継続使用可能な状態にあると判断します。但し、将来的な摩耗進行の有無を確認するためにも傾向監視を継続することが有効です。異種グリースの混入およびグリース名の確認分析データから新グリースと一致しないデータが確認されたことから、異種グリースの混入またはグリース名が違っている可能性があります。グリースは設備の条件にあった適正な性能のものを使用することが重要であるため、異種グリースの混入の有無、グリース名を再確認することを推奨します。グリースの交換ちょう度の上昇がみられ、グリースが軟化していることが確認されました。今後、グリースの漏洩や油膜切れの発生が懸念されるため、グリースの交換を推奨します。定期的な分析定期的に分析を実施することにより、データの変化から異常の兆候を早期に発見することが可能となります。また、今回は対象設備の初回分析であるため、あと最低でも回分析を実施し、分析データの変化を確認することを推奨します。尚、分析結果からSOAP-Tの鉄濃度が比較的高く、摩耗の進行が懸念されるため、出来るだけ早めに回目の分析を実施することを推奨します。はフェログラフィーおよびSOAP-Tの結果から総合的に判断した結果、継続使用は可能ですが、機器の機能を保持するためにも傾向管理が有用と考えます。フェログラフィー【定性分析：摩耗粒子および摩耗形態観察】分析結果から観察された粒子は、以下の通りでした。正常な摩耗粒子・潤滑状態が正常なマイルド摩耗により発生。Iカップリング発光分光分析【SOAP-T】検出された金属元素から発生箇所を推定すると、以下の通りでした。鉄、銅、ニッケル、錫・軸受等アンチモン、リン、亜鉛、カルシウム、バリウム、ナトリウム・添加剤、増ちょう剤鉄以外に、銅、アンチモン、ニッケル、錫が比較的高い値でした。最初に、銅、ニッケルが含まれている材質は銅合金であり、転がり軸受の保持器が考えられます。しかし、使用している軸受の保持器は、銅を使用した材料ではないことが図面から判明したため、保持器の摩耗ではないと思われます。次に、錫が含まれている材質は、すべり軸受に使用されるホワイトメタルがありますが、本軸受は転がり軸受であり、図面から材質でホワイトメタルを使用している箇所は確認されませんでした。その他に使用している箇所として考えられるのは、転がり軸受の保持器が考えられます。保持器には、鋼板SリンCC、銅合金、アルミ合金、樹脂などを使用することがあります。この中で、銅、ニッケル、錫が含まれているのはアルミ合金が該当しますが、グリース分析の結果でアルミニウムが検出されていないことから、保持器が摩耗したものである可能性は低いと考えられました。尚、アンチモンは、未使用グリースから高濃度で検出されていることから、グリースの添加剤として最初から入っているものと思われます。グリースは流動性が低く、新グリースを補給しても油槽内にある全てのグリースが入れ替わることは困難であることから、今回使用されているグリースに入っていない成分が検出された要因は、以前使用していたグリースに含まれていた金属成分が、今回の使用グリースと混合して検出されたか、或いは、IRの結果で新グリースのIRスペクトルと一致しない箇所が確認されていることから、異種グリースの混入、またはグリース名の誤りなどが考えられます。グリースのちょう度は当社推奨の管理限界値を超え、IRで新グリースと使用グリースのスペクトルパターンは一致していない箇所が確認されました。ちょう度ちょう度は、と当社推奨の管理上限値のより高くなっており、グリースが軟化していることが分かりました。軟化したグリースを使用した場合、グリースの漏洩や軸受等で油膜切れが発生することが懸念されます。滴点滴点は、と新グリース値に比較して低いものの、良好と判断します。酸価は、mgKOH/gと新グリース値mgKOH/g以下であり、良好と判断します。水分は、ppmと新グリース値ppmに比較して大きな変化はなく、良好と判断します。IRIRチャートの結果、新油と使用油のスペクトルパターンは一致していない箇所が確認されました。
報告№109-09249 報告№111-00550 | 分析№109-001747 分析№111-002547 | 111-002547 | 潤滑油および対象設備は継続使用可能な状態であると判断します。但し、異種油の混入および油名が違う可能性があるため、以下の対策を推奨します。異種油の混入および油名の再確認有機物・有機化合物の結果、新油と異なるピークが確認されたことから、異種油の混入の有無および油名の再確認を推奨します。フェログラフィー異常摩耗の早期発見パラメータとして摩耗粒子を定量化して評価するフェログラフィーのIs値は、潤滑状態が正常なのマイナス乗でした。Iカップリング発光分光分析供試の潤滑油を分析した結果、検出された金属元素は、油中金属元素の結果表に示すように、錫、リン、カルシウム、ケイ素、ナトリウムでした。検出されたこれらの金属元素から発生箇所を推定すると錫・ギヤ・軸受等カルシウム、ケイ素、ナトリウム・外部混入異物であると思われます。このうち、機械部品が摩耗したと思われる元素はのグループです。水分、汚染粒子数、汚染度物重量の各データは良好でした。有機物・有機化合物有機物・有機化合物の結果、新油と異なるピークが確認されたことから、異種油が混入したか、或いは、油名が違う可能性が考えられます。今回の分析結果だけでは異種油の特定は出来ませんが、現状では異種油等の混入が原因となる油の劣化は確認されていませんので、早急な対策を行う必要はないと思われます。分析結果特性低下特性低下に係るパラメータの分析結果は、IRチャートの結果から新油との相違点が確認されたことから異種油の混入、或いは、油名が違う可能性が考えられました。粘度粘度は.mm/sと新油値.mm/sに対する粘度変化率は-.％で、当社推奨の管理限界値である±％以内にあり、良好と判断します。全酸価添加油の全酸価は、油メーカによって初期値が違うため統一した管理基準を設定するのが困難であることから、当社では管理限界値を設定しておらず、新油分析値との比較及び他の分析項目の結果より全酸価の状態判断を行います。その結果、全酸価は.mgKOH/gと新油値.mgKOH/gに比較して変化はないことから、良好と判断します。有機物・有機化合物有機物・有機化合物は、IRチャートによる新油分析値との比較の結果、cm-付近に劣化の兆候を示すカルボン酸の吸収が確認されていないことから、良好と判断します。但し、別紙IR吸収パターンの相違から分かるように、新油と異なる有機物・有機化合物の存在が確認されました。色相はL.であり、新油値のL.に比較して変化はないことから、良好と判断します。汚染に係るパラメータの分析結果は良好と判断します。水分はであり、当社推奨の管理限界値の以下であることから良好と判断します。汚染粒子数はNAS級であり、当社推奨の管理限界値のNAS級以内であることから良好と判断します。汚染度物重量は.mg/mlであり、当社推奨の管理限界値のmg/ml以内であることから良好と判断します。摩耗フェログラフィーによる摩耗粒子の観察の結果、外部から混入したと思われる鉄錆等が比較的多く観察されました。異常摩耗の早期発見パラメータであるフェログラフィーのIs値がのマイナス乗と良好の範囲にあったことから、潤滑箇所の潤滑状態は正常と判断します。金属濃度SOAP法により金属濃度を測定した結果、潤滑箇所で発生する金属接触によって検出される錫がppm、外部から混入したと思われるリンがppm、ケイ素がppmと僅かに検出されましたが良好と判断します。金属濃度酸溶解法により金属濃度を測定した結果、外部から混入したと思われるカルシウム、ナトリウムが共にと僅かに検出されましたが良好と判断します。
報告№109-09136 報告№112-00253 | 分析№109-001160 分析№112-001024 | 112-001024 | 潤滑油は継続使用可能な状態にあると判断します。粘度、全酸価、IR、RBOTの各データは良好でした。油の余寿命は、使用油の使用期間または使用時間が不明であったため、ご依頼の油の余寿命に関する検討は行えませんでした。ただし、今回の結果がmin、新油値がminであることから、使用期間を仮にヶ月間と仮定すれば余寿命は十二分にあると言えます。可能であれば、使用期間、あるいは使用時間の情報をご提供下さい。水分は良好でした。
報告№111-00058 報告№111-00058 | 分析№111-000363 分析№111-000363 | 111-000363_date110825 | グリースの物理的性状は良好と判断します。グリースは継続使用可能な状態にあると判断します。≪状態監視とパラメータ≫分析の目的および各分析のパラメータは以下の通りです。特性低下目的：グリースの分析結果から、グリースの物理的性状や劣化傾向などを確認する。全酸価JISK赤外線吸収スペクトルJISKちょう度JISK滴点JISK摩耗目的：グリース中の摩耗粒子を分析する事により、回転・摺動部の潤滑状態、摩耗劣化の程度、余寿命などを解析する。摩耗診断電子顕微鏡観察JISKX線マイクロアナリシス油中金属濃度JISK≪分析結果≫特性低下全酸価：良好全酸価.mgKOH/gは新油値の.mgKOH/g以内にあることから問題は無いと判断します。赤外線吸収スペクトル：良好ちょう度：良好ちょう度値はと当社推奨の管理限界値であるから以内に留まっています。滴点：良好滴点はと新油値のに比較し高いものの、ちょう度が良好の範囲にあり、かつ、有機物・有機化合物試験の結果で油劣化の兆候を示すカルボン酸の吸収が見られないことから、問題は無いと判断します。摩耗摩耗診断電子顕微鏡観察・X線マイクロアナリシス：今回は実施していません。油中金属濃度：今回は実施していません。
報告№104-0177 | 分析№104-01313 | 104-01313 | 濾過前の試料油を分析した結果、計数汚染度が前回NAS級から、今回NAS級に約年ヶ月でランク上昇しました。摩耗粒子形態観察の結果及び光学顕微鏡写真に示すように、鉄錆等が多く見られているため、汚染度が上昇した要因は外部から混入した異物によるものと考えられました。鉄錆等の異物は、通常運転中に外部から混入する可能性がないため、今回採油時に混入した可能性が高いと考えられます。又、潤滑異常の早期発見パラメータである摩耗過酷度を示すIs値が.と非常に良好の範囲にあることから、潤滑状態は良好な状態にあると判断します。採油時には異物が混入しないように注意して採油をすることが必要です。
報告№104-0378 報告№105-6025 | 分析№104-02669 分析№105-00752 | 105-00752 | 精点Aを実施した結果、軸受メタルの摩耗の進行が僅かに確認されました。前回から今回までの間に濾過、更油および新油の補充を実施していなければ、摩耗の進行は比較的遅く、次回分析時期は年後程度で良いと思われますが、濾過、更油および新油の補充を実施していた場合、摩耗速度を確認するため、ヶ月以内に精点Bを実施されることを推奨します。このことは、計数汚染度がNAS級と良好の範囲にあるものの、D－SOAPの結果、前回に比較してメタルの主成分である錫がからに上昇し、摩耗粒子の形態観察の結果、局部的な金属接触により発生したシビア粒子が若干確認されたこと以上のことから判断しました。
報告№104-0378 報告№105-6023 | 分析№104-02669 分析№105-00747 | 105-00747 | オーバーホール前の油の劣化状況、汚染状態、および機器の潤滑状態を確認するために精点Aを実施しました。その結果、油劣化の進行が確認され、油中の酸成分が金属表面を腐食する摩耗形態の腐食摩耗が発生する領域に入っており、更油が至急必要な状況にあることが確認されました。今年度実施するオーバーホールの時には必ず更油を実施する必要があります。尚、全酸価が前回の.mgKOH/gから今回.mgKOH/gに減少したのは、部分更油を実施したためです。これらのことは、全酸価が前回に比較して.mgKOH/gから.mgKOH/gに減少しているものの、当社推奨の管理限界値を超えていたことIRで油劣化の兆候を示すカルボン酸の吸収が見られたこと以上のことから判断しました。
報告№106-4500 報告№106-6013 | 分析№106-00057 分析№106-00225 | 106-00225 | 初期試験を実施した結果、摩耗は安定し、潤滑油も継続使用が可能と判断します。尚、前回同様にSOAPで銅がppm検出されましたが、前回から変化がないことから、銅配管等の摩耗は進行していないものと判断します。これらのことは、前回に比較して、計数汚染度は等級に変化がないことSOAP／D-SOAPの鉄及び錫濃度に変化がないこと異常摩耗の早期発見パラメータであるフェログラフィーのIs値が.と良好の範囲にあること以上のことから判断しました。
報告№109-09136 報告№112-00588 | 分析№109-001160 分析№112-002424 | 112-002424_date130228 | 、汚染状態、摩耗状態ポンプディーゼルエンジンと潤滑油は、継続使用可能な状態であるため、分解点検の必要はないと判断します。但し、観察された油中粒子には、油膜が局部的に破断する凝着摩耗で発生した摩耗粒子が観られたことから、今後の摩耗進行を傾向監視するため、＜以下のに示す＞対策を推奨します。余寿命予測フェログラフィーのIs値は、前回に比較しての乗から変化はなく、平衡状態で安定した潤滑状態になっていることがわかります。このような安定した潤滑状態では、異常な方向に向かう上昇角を示さないことからIs値による余寿命予測はできませんが、前回と今回の摩耗形態や摩耗サイズの粒度分布、金属摩耗量、油中汚染物の影響や潤滑性状の確認や比較等の過程を経た結果から総合的に判断すると、少なくとも年程度の間は継続して使用が可能な状態にあると判断します。次回点検でピストンリングとメタル摩耗の点検と更油当該機の油中からカルシウム化合物がやや高い濃度で検出されたため、この化合物がコンロッドメタルやクランクメタルの摩耗を促進させる懸念があります。化合物発生の原因は、ピストンリングの摩耗によって燃焼ガスのシール性が低下し、燃焼ガス中の硫黄分と油中のカルシウム添加剤が反応するためと考えられます。そのため、次回点検では第一にピストンリングの摩耗状態の点検を推奨すると共に、第二に、更油を推奨します。また、クランクメタルの一部では積層構造になっている再上部層のホワイトメタルが摩耗し、第二層のニッケル層が軽度に摩耗している箇所があると推定されます。摩耗範囲は限定的だと思われますので、直ちに異常ではないものの、次回点検ではピストンリングと共にメタル摩耗も点検を推奨します。定期的なトライボ診断トライボ診断は、潤滑油を分析し、潤滑油の性状を調査して継続使用が可能か、更油すべきかの評価を行うことはもとより、ギヤや転がり軸受、すべり軸受などの潤滑状態も評価する設備診断技術ですが、農業用の設備では稼働率にもよるものの年に回程度の診断により、そのデータの変化から異常の兆候を早期に発見することや、分解点検の必要性を判断することが可能となります。今回の分析データでは、潤滑油中に摩耗速度の凝着摩耗が確認されたことから、今後も定期的な分析診断により設備状態を把握することを推奨します。はフェログラフィーおよびSOAP-Tの結果から総合的に判断した結果、傾向管理が必要な状態にあると考えられます。フェログラフィー【定量分析：Is値】Is値は異常摩耗の早期発見パラメータのつで、摩耗粒子を定量化するために用います。今回のIs値はの乗とやや高い値でした。フェログラフィー【定性分析：摩耗粒子および摩耗形態観察】分析結果から比較的多く観察された粒子は、以下の通りでした。正常な摩耗粒子・潤滑状態が正常なマイルド摩耗により発生。黒錆・潤滑状態がやや厳しい凝着摩耗により発生。金属接触が厳しく、且つ、高い摩擦熱が発生していると考えられます。フリクションポリマ・局部的に高圧・高温となる場合に発生。観察された摩耗粒子の中でもフリクションポリマは、注意が必要です。フリクションポリマは、潤滑油が摺動面に押し込められ高圧状態になると同時に、圧縮熱により高温状態になった結果、基油自身が重合反応を起こし生成することが知られています。そのため、高圧高温状態の解消がなされなければ、潤滑油の劣化が進行し、粘度上昇に因る潤滑異常に進展する場合があります。Iカップリング発光分光分析【SOAP-T】検出された金属元素から発生箇所を推定すると、以下の通りでした。鉄、鉛、ニッケル、錫・エンジン部品リン、亜鉛、カルシウム・添加剤ナトリウム・外部混入異物カルシウムの析出SOAP-Tの結果、カルシウムがppmとやや高い値でした。エンジン油中にカルシウム化合物がやや高い濃度で検出された場合、この化合物がコンロッドメタルやクランクメタル摺動面に噛み込んで摩耗させたり、メタルに埋め込まれて摩耗を促進させたりする原因になるなどの悪影響を生じることが当社の研究結果から判明しています。この影響については、別紙カルシウムの析出をご覧ください。計数汚染度計数汚染度は、NAS級以上と汚染されていました。重量汚染度は、.mg/mlでした。光学顕微鏡写真重量汚染度で濾過したフィルタ表面上の夾雑物を光学顕微鏡で観察した結果、鉄錆、砂、カルシウム化合物等が観察されました。粒度分布粒度分布は、.～μmの範囲にあり、.μmにピークが確認されました。μm以下の粒子が多いことから、燃焼して発生したすす等であることが分かります。は良好と判断します。粘度粘度は、.mm/sと新油値mm/sに比較して、粘度変化率は+％で、当社推奨の管理限界値である±％以内にあり、良好と判断します。水分は、と当社推奨の管理限界値の以下にあり、良好と判断します。酸価は、mgKOH/gと新油値mgKOH/gに比較して高いものの、IRの結果で油劣化の兆候を示すカルボン酸の吸収が確認されていないことから、良好と判断します。塩基価は、mgKOH/gと当社推奨の管理限界値のmgKOH/g以上であることから、良好と判断します。IRIRチャートの結果、新油と使用油のスペクトルパターンはほぼ一致し、また、油劣化の兆候を示すカルボン酸の吸収が確認されていないことから、良好と判断します。
報告№104-0294 報告№104-8053 | 分析№104-02199 分析№104-02525 | 104-02525 | 分析の結果、本軸受は継続使用可能な状態にあると判断します。このことは、異常摩耗の早期発見パラメータであるIs値がの乗とやや高いものの、ベアリング軌道面から発生した摩耗粒子はマイルドな潤滑状態で発生した摩耗粒子であり潤滑状態は良好な状態で進行していると考えられる。以上のことから判断しました。尚、SOAPの鉄濃度が、油量リットルから摩耗体積を計算すると.mmとなります。この体積からベアリング軌道面の摩耗面積を検討し、この情報を傾向管理する必要がありますので、ベアリング番号をお知らせ下さい。
報告№108-0073 報告№108-0073 | 分析№108-00416 分析№108-00416 | 108-00416 | 分析の結果、全てのデータが良好であることから、この油は継続使用可能であり、潤滑状態も正常と判断します。は良好と判断します。粘度は良好と判断します。粘度はmm/sと新油値mm/sに比較して、粘度変化率は-％で、当社推奨の管理限界値である±％以内にあり、良好と判断します。水分は良好と判断します。水分は.ppmと当社推奨の管理限界値の以下であり、良好と判断します。全酸価は良好と判断します。全酸価は.mgKOH/gと新油値.mgKOH/gに変化はなく、良好と判断します。IRの結果、良好と判断します。IRの結果、油劣化の兆候を示すカルボン酸の吸収が確認されていないことから、良好と判断します。RBOTの結果、良好と判断します。RBOTはminと当社推奨の管理限界値のmin以上であり、良好と判断します。は良好と判断します。計数汚染度は良好と判断します。計数汚染度はNAS級と当社推奨の管理限界値のNAS級以内であり、良好と判断します。重量汚染度は良好と判断します。重量汚染度は.mg/mlと当社推奨の管理限界値のmg/ml以内であり、良好と判断します。機器の潤滑状態機器の潤滑状態は正常と判断します。SOAPの結果は良好です。SOAPの結果、油の添加剤成分であるリンがppm、バリウムがppm検出されました。軸受の摩耗を示す錫はされていないことから、良好と判断します。D－SOAPの結果は良好です。D－SOAPの結果、油の添加剤成分であるバリウムが、外部から混入したと思われるカルシウムが、ナトリウムが検出されました。軸受の摩耗を示す錫は検出されていないことから、良好と判断します。フェログラフィーの結果は良好です。異常摩耗の早期発見パラメータであるフェログラフィーのIs値が×のマイナス乗と良好の範囲にあり、潤滑状態は正常と判断します。
報告№108-0227 報告№110-00120 | 分析№108-01664 分析№110-000442 | 110-000442 | ・摩耗状態油中金属濃度を発光分光法により分析した結果、潤滑油中からは鉄が検出されました。検出された金属は、粒子の観察結果から鉄錆、砂等でした。異常摩耗の早期発見パラメータであるフェログラフィーのIs値がのマイナス乗と良好の範囲にあることから、潤滑状態は正常な状態にあると思われます。・汚染度計数汚染度は水分の影響でセンサーエラーを起して測定不能でした。重量汚染度は当社推奨の管理限界値を超えていました。フィルタ表面の異物観察で鉄錆、砂等が観察されたことから、汚染度が高い要因は、内部発生または外部混入した赤錆や砂等の外部混入異物の影響と思われます。・水分はppmと当社推奨の管理限界値を大きく超えていました。結論本機器は継続使用可能な状態にあるものの、潤滑油は水分濃度が高く、以下の対策が必要です。油中水分濃度が高く、メカニカルシール部からの混入の可能性があります。可能であれば、分解点検の実施を推奨します。なお、水分の影響で金属表面で腐食摩耗が発生するとともに、発生した鉄錆等の粒子が潤滑部に噛み込み摩耗が進行することもあるため、更油等による水分除去が必要と判断します。また、今後すでに発生している発錆の影響による摩耗の進行が懸念されるため、定期的な分析による管理が必要と考えます。次回分析の時期を理論的に求めたところ、最短で約時間となります。この時間は、油中汚染物が均一になるために必要とする時間であり、この時間を経過すれば、再分析の結果から状態の傾向を確認することが可能となりますので、これを参考に次回分析時期を検討されることを提案します。水分はppmと当社推奨の管理限界値を超えていました。粘度粘度はmm/sと新油値mm/sに比較して、粘度変化率は-.％で、当社推奨の管理限界値である±％以内にあり、良好と判断します。水分はppmと当社推奨の管理限界値のを超えていました。全酸価全酸価は.mgKOH/gと新油値.mgKOH/gに比較して変化はないことから、良好と判断します。IRIRの結果、油劣化の兆候を示すカルボン酸の吸収が確認されず、且つ、新油のスペクトルパターンとほぼ一致していることから、良好と判断します。計数汚染度は水分の影響でセンサーエラーを起して測定不能でした。重量汚染度は当社推奨の管理限界値を超えていました。計数汚染度計数汚染度は水分の影響でセンサーエラーを起して測定不能でした。重量汚染度はmg/mlと当社推奨の管理限界値のmg/mlを超えていました。機器の潤滑状態SOAPによる油中金属濃度の結果、鉄が比較的多く検出されました。SOAPによる油中金属濃度SOAPによる油中金属濃度の結果、金属元素は検出されませんでした。SOAPによる油中金属濃度SOAPによる油中金属濃度の結果、鉄、外部から混入したと思われるカルシウム、ナトリウム、マグネシウムが検出されました。摩耗粒子診断摩耗粒子診断の結果、異常摩耗の早期発見パラメータであるIs値がのマイナス乗と良好の範囲にあるものの、鉄錆、砂等が比較的多く観察されました。
報告№107-0287 報告№107-0374 | 分析№107-01519 分析№107-01929 | 107-01929 | 濾過前の試料油を分析した結果、粘度がmm/sと新油のmm/sに比較して、粘度変化率は+％で、やや不良領域にありました。現在、ISOVGからISOVGに移行しているため異常ではなく、本試料油は継続使用可能と判断します。
報告№108-6013 報告№108-5020 | 分析№108-00576 分析№108-00697 | 108-00697 | 初期試験を実施した結果、摩耗の安定が確認され、潤滑油も継続使用可能と判断します。これらのことは、前回に比較して、計数汚染度はランク減少し、SOAP／D-SOAPの鉄および錫濃度に変化がないこと異常摩耗の早期発見パラメータであるフェログラフィーのIs値がの乗と良好の範囲にあること以上のことから判断しました。
報告№109-09578 報告№109-09578 | 分析№109-003564 分析№109-003564 | 109-003564 | ・摩耗状態油中金属分析の結果、潤滑油中から鉄が検出されました。この鉄は、粒子の観察結果から異物の噛み込みなどで発生する切削粒子と金属接触が厳しい場合に発生するシビア粒子であることがわかりました。局部的に高圧・高温となる場合に発生するフリクションポリマも比較的多く観察されました。以上のことから、潤滑部で発生している摩耗形態は切削摩耗と凝着摩耗であることが分かりました。観察された摩耗粒子の材質と形態を、SEM・XMAで詳細に観察した結果、鉄、クロムを含む粒子が観察されたことから、摩耗の発生箇所は転がり軸受軌道面であると推定されます。異常摩耗の早期発見パラメータであるフェログラフィーのIs値がの乗と厳しい範囲にあるものの、転がり軸受寿命の指標としている摩耗粒子が観察されなかったことからフレーキングは発生していないと判断できます。転がり軸受内に切削摩耗が発生している場合、軸受の寿命が分の程度に低下することが知られており、定期的なトライボ診断による状態監視が必要と考えます。また、切削摩耗発生の原因となる混入異物が残留している場合、この異物により切削摩耗が継続して発生する可能性があります。フリクションポリマは、潤滑油が軸受軌道面で高圧下に押し込められ高圧状態になると同時に、圧縮熱も発生して高温状態になります。その結果、潤滑油が重合して発生することが知られています。そのため、高圧高温状態の解消がなされなければ、潤滑油は劣化する場合があります。・ケイ素の検出ケイ素がppm検出されました。一般に、潤滑油中からケイ素が検出された場合の原因として、油の消泡剤として使用されるシリコン系の添加剤が検出されるフェログラフィーおよびフィルタ表面の異物観察で砂が多く観察され、これが検出されるシリコングリースをシール部に塗布している場合、このシリコングリースが潤滑油に混入して検出されるなどが挙げられますが、今回の原因は、フィルタで砂が観察されたことから、の可能性が考えられます。およびについては、分析結果では確認することが出来ませんので、これに関する情報をご提供下さい。・汚染度水分、汚染粒子数、汚染度物重量の各データは良好でした。・粘度、全酸価、酸化安定度、有機物・有機化合物の各データは良好でした。潤滑油および軸受は継続使用可能な状態にあるものの、以下の対策が必要です。切削摩耗等の進行を監視するために、定期的に分析を実施し、摩耗の進行状況を確認されることを推奨します。次回分析の時期を理論的に求めたところ、最短で約時間となります。この時間は、油中汚染物が均一になるために必要とする時間であり、この時間を経過すれば、再分析の結果から状態の傾向を確認することが可能となりますので、これを参考に次回分析時期を検討されることを提案します。特性低下特性低下に係るパラメータの分析結果は良好と判断します。粘度粘度はmm/sと新油値mm/sに対する粘度変化率は+％で、当社推奨の管理限界値である±％以内にあり、良好と判断します。全酸価添加タービン油については、当社では管理限界値を設定しておらず、新油分析値との比較及び他の分析項目の結果より全酸価の状態判断を行います。その結果、全酸価は.mgKOH/gと新油値.mgKOH/g以内にあり、良好と判断します。酸化安定度酸化安定度はminであり、当社推奨の管理限界値のmin以上にあり、良好と判断します。有機物・有機化合物有機物・有機化合物は、IRチャートによる新油分析値との比較の結果、cm-付近に劣化の兆候を示すカルボン酸の吸収が確認されていないことから、良好と判断します。汚染に係るパラメータの分析結果は良好と判断します。水分はppmであり、当社推奨の管理限界値の以下であることから、良好と判断します。汚染粒子数はNAS級であり、当社推奨の管理限界値のNAS級以内であることから、良好と判断します。汚染度物重量は.mg/mlであり、当社推奨の管理限界値のmg/ml以内であることから、良好と判断します。摩耗フェログラフィーによる摩耗粒子の観察の結果、異物の噛み込みなどで発生する切削粒子、金属接触が厳しい場合に発生するシビア粒子、局部的に高圧・高温となる場合に発生するフリクションポリマ、外部から混入したと思われる砂等が比較的多く観察されました。異常摩耗の早期発見パラメータであるフェログラフィーのIs値がの乗と当社基準値と比較して高い範囲にあり、摩耗粒子の形態観察の結果、異物の噛み込みなどで発生する切削粒子、金属接触が厳しい場合に発生するシビア粒子、局部的に高圧・高温となる場合に発生するフリクションポリマ、外部から混入したと思われる砂等が比較的多く観察されました。電子顕微鏡写真・X線マイクロアナライザー摩耗粒子診断で観察された粒子を電子顕微鏡写真・X線マイクロアナライザーで詳細に観察した結果、鉄、クロムを含む粒子が観察されました。金属濃度SOAP法により金属濃度を測定した結果、外部から混入したと思われるケイ素が検出されました。金属濃度酸溶解法により金属濃度を測定した結果、鉄が僅かに検出されましたが、良好と判断します。
報告№109-09136 報告№112-00162 | 分析№109-001160 分析№112-000664 | 112-000664 | 減速機は継続使用可能な状態にあると判断します。但し、今後も摩耗の進行を傾向監視するため、以下の対策を推奨します。定期的な分析疲労摩耗とフレッティング摩耗の進行を監視するため、定期的に分析を実施し、分析データによる摩耗の進行状況を確認することを推奨します。バックラッシによる評価トライボ診断では、バックラッシの増加量を分析結果から計算できますので、構造が確認できる図面、ギヤの形式、歯形、モジュール、歯数、歯幅をお知らせ下さい。計算結果をご報告いたします。フェログラフィーIs値は異常摩耗の早期発見パラメータのつで、摩耗粒子を定量化するために用います。前回に比較してIs値はの乗から乗に上昇し、潤滑状態はやや厳しいと判断できます。摩耗粒子の形態で比較的多く観察された粒子は、潤滑状態が正常な場合に発生する摩耗粒子繰返し応力を受けて発生する疲労摩耗粒子フレッティングにより発生する赤錆局部的に高圧・高温となる場合に発生するフリクションポリマでした。これらの摩耗粒子が観察された場合、潤滑部で発生している摩耗形態は、正常なマイルド摩耗疲労による疲労摩耗微振動によるフレッティング摩耗であり、そして局部的ではあるものの高圧・高温の箇所が発生していることも分かります。フレッティングは、・軸と転がり軸受の内輪内面・軸受箱と転がり軸受の外輪外面・転がり軸受の軌道輪と転動体・ギヤ歯面の箇所で発生する可能性があります。フレッティング粒子は酸化して硬いため、軸受軌道面やギヤ歯面に噛み込んだ場合はその傷が疲労剥離の起点となり、疲労摩耗へと進展することが想定されます。フリクションポリマは、潤滑油がギヤ歯面や軌道面に押し込められ高圧状態になると同時に、圧縮熱により高温状態になった結果、基油自身が重合反応を起こし生成することが知られています。そのため、高圧高温状態の解消がなされなければ、潤滑油の劣化が進行し、粘度上昇に因る潤滑異常に進展する場合があります。Iカップリング発光分光分析【SOAP／D－SOAP】検出された金属元素は、SOAP／D－SOAPの結果表に示すように、鉄、リン、亜鉛、カルシウム、ナトリウムでした。検出された金属元素から発生箇所を推定すると鉄、亜鉛・ギヤ・軸受等リン・オイル添加剤カルシウム、ナトリウム・外部混入異物であると思われます。このうち、機械部品が摩耗したと思われる元素はのグループです。前回に比較して計数汚染度はNAS級からNAS級にランク上昇し、やや高い値でした。フィルタ表面の異物観察で鉄錆、砂等が観察されたことから、汚染度が高い要因は、摩耗と外部混入異物の影響と思われます。分析結果計数汚染度はやや高い値でした。計数汚染度計数汚染度はNAS級と当社推奨の管理限界値のNAS級以内にあるものの、やや高い値でした。重量汚染度はmg/mlでした。機器の潤滑状態摩耗粒子の形態観察の結果、潤滑状態が正常な場合に発生する摩耗粒子、繰返し応力を受けて発生する疲労摩耗粒子、フレッティングにより発生する赤錆、局部的に高圧・高温となる場合に発生するフリクションポリマが比較的多く観察されました。SOAPSOAPの結果、摩耗により発生する鉄が検出されました。D－SOAPD－SOAPの結果、摩耗により発生する鉄が検出されました。フェログラフィー異常摩耗の早期発見パラメータであるフェログラフィーのIs値がの乗とやや高く、摩耗粒子の形態観察の結果、潤滑状態が正常な場合に発生する摩耗粒子、繰返し応力を受けて発生する疲労摩耗粒子、フレッティングにより発生する赤錆、局部的に高圧・高温となる場合に発生するフリクションポリマが比較的多く観察されました。
報告№104-0157 | 分析№104-01163 | 104-01163 | 濾過後の試料油を分析した結果、計数汚染度を除く項目は良好でした。濾過前の計数汚染度がNAS級に対して、濾過後がNAS級とランク上昇していました。今回、油槽内の油を抜き取り新油に交換しています。本試料油は、新油を補充する際にポンプでドラム缶から直接採油しているため、ポンプやドラム缶内部の汚れなどが油に混入して汚染度が高くなった可能性が考えられました。今後、油を補充する際には濾過をしながら補充されることを推奨します。
報告№104-4548 報告№104-0254 | 分析№104-01752 分析№104-01946 | 104-01946 | 分析の結果、計数汚染度がNAS級と当社推奨の管理限界値を超えていたため、濾過実施を推奨します。油中粒子の分析SOAP／D－SOAPの結果、鉄および銅が検出されました。SOAPで検出された金属濃度は微小な粒子または油中で溶解状態で存在するものであるため、粒子として存在する元素は、鉄であることが判りました。一方、フェログラフィーの結果、μm未満のラビング粒子、異物の噛み込みにより発生した切削粒子等が確認されました。これらの粒子が、懸念している切削屑の混入によるものなのか、油圧系統内部で発生した摩耗粒子なのかを判断することはできませんでした。
報告№109-09136 報告№109-09238 | 分析№109-001160 分析№109-001718 | 109-001718 | を確認する。本試料油の添加剤は、一般に、タービン油に比較して極圧添加剤や摩耗防止剤などの濃度が高く、この影響でRBOT試験の結果が変動する傾向があります。そのため、コンプレッサー油の余寿命の評価をタービン油と同等の精度で得るには、RBOTの結果に加え、粘度、水分、全酸価、IRなどのデータを総合的に判断することが必要です。分析の結果、今回分析した物理的性状の粘度、水分、全酸価、RBOTは全て良好の範囲にあり、また、IRのチャートからは劣化物は検出されなかったことから、本試料油は十分継続使用可能であると判断します。尚、全酸価が前回の.mgKOH/gから今回.mgKOH/gに上昇していますが、IRの結果で新油と異なるピークが確認されたことから、全酸価が上昇した原因は、油名が違うか、或いは、異種油の混入による可能性があります。油名を再度確認するとともに、異種油の混入の可能性をご確認下さい。
報告№109-09136 | 分析№109-001160 | 113-001982 | 潤滑油および減速機は継続使用可能な状態にあると判断します。但し、将来的な摩耗進行の有無を確認するためにも傾向監視を継続することが有効です。に示す内容をご確認ください。定期的な分析摩耗推移の傾向を把握し、摩耗進行の将来予測を行うために、定期的に分析を実施することを推奨します。はフェログラフィーおよびSOAP-Tの結果から総合的に判断した結果、継続使用は可能ですが、機器の機能を保持するためにも傾向管理が有用と考えます。フェログラフィー【定量分析：Is値】Is値は異常摩耗の早期発見パラメータのつで、摩耗を定量化するために用います。Is値はの乗と低い値でした。フェログラフィー【定性分析：摩耗粒子および摩耗形態観察】比較的多く観察された粒子は、以下の通りです。正常な摩耗粒子・潤滑状態が正常なマイルド摩耗により発生。切削粒子・異物や金属表面の微小突起による切削摩耗により発生。観察された摩耗粒子の中でも切削粒子は、将来的に異常摩耗へ進展する可能性を示唆しているため、傾向監視が必要と思われます。詳細は、別紙傾向監視が必要な摩耗粒子をご覧ください。Iカップリング発光分光分析【SOAP-T】摩耗発生箇所は、以下のように推定します。鉄、錫、亜鉛・ギヤ、軸受等リン・添加剤カルシウム、ナトリウム・外部混入異物亜鉛を使用した箇所の溶出・摩耗SOAP-Tの結果、亜鉛がppm検出されました。亜鉛を使用した箇所の溶出・摩耗が発生していると思われます。発生箇所が亜鉛メッキされた部品であった場合、耐食性が低下して腐食に進展することが懸念されます。粘度、水分、酸価の各データは良好でした。
報告№107-0366 報告№109-09285 | 分析№107-01900 分析№109-002048 | 109-002048 | 濾過前の試料油を分析した結果、前々回に比較して異常摩耗の早期発見パラメータであるフェログラフィーのIs値がの乗から乗に上昇し、摩耗粒子の形態観察でμm以下の鉄系摩耗粒子、金属接触が厳しく、且つ、摩擦熱が高い場合に発生する黒錆がやや多く観察されました。SOAPの結果、前々回に比較して鉄がppmからppmに増加していました。異常摩耗の早期発見パラメータであるフェログラフィーのIs値がの乗から乗に桁上昇したことから、主にサーボシリンダ内壁およびポンプ内部で摩耗が進行している可能性が考えられます。このまま摩耗が進行し汚染度が増加した場合、バルブ類の動作障害やフィルタおよびストレーナの目詰まり等が発生することが懸念されます。これらの障害発生に対する弊害を勘案の上、ヶ月後に再度分析を実施し、汚染度上昇の有無を確認することを推奨します。
報告№109-09136 報告№113-00623 | 分析№109-001160 分析№113-002668 | 113-002668 | 潤滑、汚染状態は良好の範囲にあることから、現在のところ、潤滑油は継続使用可能な状態にあると考えられます。尚、RBOTは減少傾向が確認されませんでした。このことから、酸化防止剤の消耗は確認されず、この油は継続使用可能な状態にあると判断できました。更油日から今回までの期間がヶ月であることから、今後の運転状況に変化がなければ、少なくともヶ月間は使用可能と推定されます。尚、対象設備は継続使用可能な状態にあると判断します。定期的な分析今後も定期的に分析を実施し、RBOTの減少傾向を確認することを推奨します。異常摩耗の早期発見のパラメータであるIs値は、前回の-レベルから-レベルに低下し、正常です。また、異常摩耗の兆候を示す摩耗粒子が顕著に観察されなかったことから、は良好と判断します。計数汚染度は前回のNAS級からNAS級にランク低下し、当社推奨の管理限界値以下であり良好です。重量汚染度は.mg/mlから変化なく当社推奨の管理限界値以下であり良好です。粘度、水分、酸価、IR、RBOTの各データは良好です。尚、RBOTは減少傾向が確認されませんでした。このことから、酸化防止剤の消耗は確認されず、この油は継続使用可能な状態にあると判断できました。更油日から今回までの期間がヶ月であることから、今後の運転状況に変化がなければ、少なくともヶ月間は使用可能と推定されます。
報告№106-0227 報告№106-0248 | 分析№106-01279 分析№106-01369 | 106-01369 | 濾過前の試料油を分析した結果、計数汚染度が前回NAS級から、今回NAS級に約年間でランク上昇しました。摩耗粒子形態観察の結果、鉄錆、砂等が観察されているため、汚染度が上昇した要因は、外部から混入したと思われる異物によるものと考えられます。但し、潤滑異常の早期発見パラメータである摩耗過酷度を示すIs値が.と非常に良好の範囲にあることから、潤滑状態は良好な状態にあると判断します。
報告№104-0094 | 分析№104-00759 | 104-00759 | 分析の結果、摩耗は安定していると判断します。これらのことは、前回に比較して、計数汚染度はランク上昇しているものの良好の範囲にあることD-SOAPの鉄濃度が減少していたこと異常摩耗の早期発見パラメータであるフェログラフィーのIs値が、.と良好の範囲にあること以上のことから判断しました。
報告№107-4545 報告№109-09584 | 分析№107-02185 分析№109-003614 | 109-003614 | 前回に比較しての各データに変化はなく、良好でした。潤滑油は継続使用可能な状態にあると判断します。は良好と判断します。粘度粘度は.mm/sと新油値.mm/sに比較して、粘度変化率は-％で、当社推奨の管理限界値である±％以内にあり、良好と判断します。粘度粘度はmm/sでした。粘度指数粘度指数はでした。水分はppmと当社推奨の管理限界値の以下であり、良好と判断します。全酸価全酸価はmgKOH/gと新油値mgKOH/gに比較して高いものの、IRの結果で油劣化の兆候を示すカルボン酸の吸収が確認されていないことから、良好と判断します。
報告№104-0219 | 分析№104-01561 | 104-01561 | 濾過前の試料油を分析した結果、計数汚染度が前回NAS級から、今回NAS級に約年でランク上昇しました。摩耗粒子形態観察の結果、鉄錆・砂等が多く観察されているため、汚染度が上昇した要因は、外部から混入した異物によるものと考えられました。鉄錆・砂等の異物は、通常運転中に外部から混入する可能性がないため、今回採油時に混入した可能性が高いと考えられます。又、潤滑異常の早期発見パラメータである摩耗過酷度を示すIs値がと非常に良好の範囲にあることから、潤滑状態は良好な状態にあると判断します。採油時には異物が混入しないように注意して採油をすることが必要です。
報告№109-09136 報告№110-00698 | 分析№109-001160 分析№110-003268 | 110-003268 | Iカップリング発光分光分析供試の軸受油を分析した結果、検出された金属元素は、SOAPの結果表に示すように、鉄、銅、アンチモン、ニッケル、錫、リン、亜鉛、カルシウム、ケイ素、ナトリウムが検出されました。これらの検出された金属元素から発生箇所を推定すると鉄、銅、アンチモン、ニッケル、錫・軸受等リン、亜鉛、カルシウム・オイル添加剤ケイ素、ナトリウム・外部混入異物であると思われます。このうち、機械部品が摩耗したと思われる元素はのグループです。メタルの主成分である錫が検出されたことから、スラストメタルの摩耗が発生しているものと思われます。フェログラフィー異常摩耗の早期発見パラメータとして摩耗粒子を定量化して評価するフェログラフィーのIs値は、潤滑状態がやや厳しいの乗でした。摩耗粒子の形態で比較的多く観察された粒子は、潤滑状態が正常な場合に発生する摩耗粒子、フレッティングにより発生する赤錆でした。このような摩耗粒子が観察された場合には、潤滑部では正常なマイルド摩耗と微振動によるフレッティング摩耗が発生していることが分かります。フレッティングは、軸と内輪内面軸受箱と外輪外面軌道輪と転動体スラストランナー固定部やスラストメタル台金部の鉄系材料の部分の箇所で発生する可能性があります。フレッティング粒子は酸化して硬いため、軸受摺動面や軌道面に噛み込んだ場合は切削摩耗や疲労摩耗へと進展することが想定されます。計数汚染度は良好でした。粘度、水分、全酸価、IR、RBOTの各データは良好でした。スラスト軸受には若干の摩耗とフレッティングの発生が確認されましたが、軸受および潤滑油の継続使用は可能と判断します。ただし、今後の摩耗進行を監視するため以下の対策を推奨します。定期的な分析定期的に分析を実施し、摩耗の進行状況を確認することを推奨します。スラストメタルの情報提供今後スラストメタルの摩耗が進行した場合、摩耗程度を評価する必要がありますので、次回分析時には、メタルサイズ、回転数、直近のメタル交換からの運転時間をお知らせください。
報告№104-0378 報告№105-6011 | 分析№104-02669 分析№105-00441 | 105-00441 | 分解点検ヶ月後に初期試験を実施した結果、摩耗は安定していると判断します。これらのことは、前回に比較して、計数汚染度はランク減少したことSOAP／D-SOAPの結果、鉄及び錫濃度が共に減少したこと異常摩耗の早期発見パラメータであるフェログラフィーのIs値がと良好の範囲にあること以上のことから判断しました。
報告№107-4543 報告№107-4543 | 分析№107-02132 分析№107-02138 | 107-02138 | トライボ診断の結果、全てのデータが良好であることから、この油は継続使用可能と判断します。は良好と判断します。粘度は良好。粘度はmm/sと新油値mm/sに比較して、粘度変化率は-％で、当社推奨の管理限界値である±％以内にあり、良好と判断します。粘度はmm/sでした。粘度はmm/sでした。粘度指数はでした。粘度指数はでした。水分は良好。水分はppmと当社推奨の管理限界値の以下であり、良好と判断します。全酸価は良好。全酸価はmgKOH/gと新油値mgKOH/g以内であり、良好と判断します。
報告№109-09094 報告№111-00372 | 分析№109-000870 分析№111-001689 | 111-001689 | は良好と判断します。尚、RBOTがminと新油値のminに比較してmin減少していました。このまま継続使用した場合、この減少傾向から限界値に到達するのは、別紙図RBOTの減少傾向に示すように年月と推定されました。残りの継続使用期間は、約年ヶ月であると予測されます。潤滑油は継続使用可能な状態にあると判断します。≪状態監視とパラメータ≫分析の目的および各分析のパラメータは以下の通りです。特性低下目的：油の分析結果から、や劣化傾向ならびに添加剤の消耗程度、残存寿命などを確認する。粘度JISK全酸価JISK赤外線吸収スペクトルJISK酸化安定度試験JISK汚染目的：油の分析結果から、砂塵あるいは水・異種油などによるや、異物混入の有無を確認する。水分JISK計数汚染度JISB重量汚染度JISB光学顕微鏡観察摩耗目的：油中の摩耗粒子を分析する事により、回転・摺動部の潤滑状態、摩耗劣化の程度、余寿命などを解析する。摩耗診断電子顕微鏡観察JISKX線マイクロアナリシス油中金属濃度JISK≪分析結果≫特性低下粘度：良好粘度値mm/sの新油値mm/sに対する変化率は+.％であり、当社推奨の管理限界値±％以内に留まっています。全酸価：良好全酸価.mgKOH/gは新油値の.mgKOH/g以内にあることから問題は無いと判断します。赤外線吸収スペクトル：良好酸化安定度試験：良好酸化安定度試験の結果、数値minは当社推奨の管理限界値min以上に留まっており、現時点での使用は可能と判断します。汚染水分：良好水分値ppmは当社推奨の管理限界値以内に留まっています。計数汚染度：今回は実施していません。重量汚染度：今回は実施していません。光学顕微鏡観察：今回は実施していません。摩耗摩耗診断電子顕微鏡観察・X線マイクロアナリシス：今回は実施していません。油中金属濃度：今回は実施していません。
報告№108-0140 報告№108-0140 |  | 108-00905_906 | を示す粘度、水分、全酸価、IRの各データは、全て良好と判断します。濾過効率は～％であり、かつ、清浄器出口ドレン弁から採取した試料油の汚染度がNAS級と清浄な状態を保持できていることから、濾過精度は確保できていると判断します。を示す粘度、水分、全酸価、IRの各データは良好でした。油清浄機の濾過効率による油汚染度管理に関する考察油清浄機の濾過効率の指標であるβ値を確認するため、油清浄機の入口側と出口側の配管より採油を実施し、計数汚染度を実施しました。その結果を下表に示します。 ・ここで、 EMBEDExcel.Sheet.式および表に示す通り、その結果、～μmレンジが%～μmレンジが％～μmレンジが％～μmレンジが％であり、汚染度もNAS級と清浄な状態を保持できていることから、濾過精度は確保できていると判断できました。機器の摩耗油清浄機が設置されていることでNAS級と清浄になっていますが、油濾過機がないと仮定した場合、計算により求めた～μmレンジの汚染度はNAS級の汚染状態になる可能性を示唆するものととらえる事が出来ます。他のレンジを同様に計算すると以下のようになり、NAS級となりました。～～～～以上等級級油清浄機がなかったとした場合、以上のとおり摩耗粒子の発生によりNAS級の汚染された状態になることが推定されます。
報告№108-0204 報告№108-7513 | 分析№108-01503 分析№108-02001 | 108-02001 | 初期試験を実施し、前回データと照合した結果、油中摩耗粒子の減少が確認されました。油中の粒子数は、外部要因や内部要因により増加し、一方ではフィルタやストレーナで捕捉され、或いは油槽内や配管内部で沈降したりすることで減少して発生量と減少量とがバランスしたところでいわゆる平衡状態になります。本軸受の場合、監視している粒子サイズを捕捉するフィルタ類の設置はなく、これによる減少がありませんので、～μmサイズの油中粒子が減少した理由は、摩耗粒子の発生がほとんどなく、油系統内部で沈降があったためと考えられます。以上のことから、本軸受の摩耗の進行はなく、潤滑状態は安定した状態にあったものと判断します。尚、潤滑油の基本特性も良好の範囲にあることから継続使用可能と判断します。これらのことは、前回に比較して、計数汚染度は等級に変化はなく管理限界値内にあり、SOAP／D-SOAPの鉄および錫濃度に変化がないこと異常摩耗の早期発見パラメータであるフェログラフィーのIs値がの乗と良好の範囲にあることを示すIR、RBOTの各データが良好の範囲にあること以上のことから判断しました。
報告№102-4061 | 分析№102-02835 | 102-02835 | 分析の結果、計数汚染度が前回のNAS級からNAS級以上とランク上昇し、当社推奨の管理限界値を超えていました。粒子分布を詳細に見てみると、μm以上の大型の粒子が多いことが判りました。異常摩耗の早期発見パラメータであるIs値が、の乗と高く、摩耗粒子形態観察で、外部から混入した鉄錆、砂が多く見られました。今後、これらの汚染物が原因で、バルブの動作障害等を引き起こす場合がありますので、予防処置として、濾過を実施されることを推奨します。但し、今回の採油箇所が、ドレンバルブから実施されており、ドレン配管中に残留していたものを採取した可能性も考えられます。今後は、運転中、又は、停止直後に前回同様の油補給口から採油し、再度分析を実施されることを推奨します。RBOTが新油に比較して％になっていますが、これは、SOAPの結果、使用油FBKタービンSHに含まれているバリウムが検出されていないこと、及び、IRによる新油データとの比較の結果から、油劣化が進行しつつある場合と無添加タービン油の混合使用している場合が考えられました。今後の対応は、使用しているタービン油の銘柄を再確認して下さい。銘柄に間違いなければ、ヶ月後に追跡分析を推奨します。銘柄が違っていた、又は、異種油を混合使用している可能性がある場合は、その銘柄をお知らせ下さい。以上、お願いいたします。
報告№106-0227 報告№107-0036 | 分析№106-01279 分析№107-00156 | 107-00156 | 濾過前の試料油を分析した結果、粘度がmm/sと新油のmm/sに比較して、粘度変化率は+％で、やや不良領域にありました。現在、ISOVGからISOVGに移行しているため異常ではなく、本試料油は継続使用可能と判断します。尚、RBOTが前回に比較し、min上昇したのは、採油箇所の違いによるものと思われます。前回の採油箇所は、集油槽から実施していたのに対し、今回は深層式濾過機の採油口から実施したため、濾過機内部に残留していた油が僅かに混合した可能性があり、この影響でRBOTが上昇した場合も考えられます。次回濾過前の採油を実施する際には、濾過機を油循環回路に設定するなど潤滑油を十分に循環した後、採油を実施し、採油後に濾過回路に切り替えて濾過を開始することを推奨します。
報告№103-0125 | 分析№103-01119 | 103-01119 | 使用時間が．万時間に到達したAH低温側ベアリングの健全性をトライボ診断により確認しました。診断の結果、現時点ではベアリングは継続使用可能な状態にあると判断します。また、今後これまでの運転条件と同様であれば、年後の定検まで使用可能と判断します。これらのことは以下のことから判断しました。鉄濃度から計算したフレーキングの発生面積が内輪軌道面の面積の.％であること。確認された摩耗粒子がμm以下の小さな粒子が支配的であること。念のため、の変化や運転条件の変化による影響を確認するため、ヶ月に度トライボ診断を実施し、ベアリングの潤滑状態を確認されることを推奨します。尚、計数汚染度が測定不能になった原因は、油中に繊維状異物が多くみられ、測定用センサーが目詰まりを発生したためです。
報告№109-09108 報告№109-09108 | 分析№109-01022 分析№109-01022 | 109-001022_提出 | 診断概要診断目的 使用油の特性劣化、汚染、および機器の摩耗に関して診断評価を行う 総合判定 ◎ 本試料油は、継続使用可能であり、機器の潤滑状態も正常と判断する 判定根拠 使用油の特性低下は認められず良好と判断されたこと使用油の汚染は認められず良好と判断されたこと機器の潤滑状態が正常な状態であることが確認されたこと 対策･立案 不要 ◎：良好○：注意△：要処置 各項目評価分析方法分析項目劣化モｰド 状態監視パラメｰタ 測定方法 特性低下 粘度 JISK：潤滑油の動粘度を測定する 全酸価 JISK：潤滑油の酸成分の量を測定する 酸化安定度 JISK：潤滑油の酸化安定性を測定する 有機物/有機化合物 赤外線吸収スペクトル法：潤滑油が酸化することにより発生するカルボン酸、または未使用の潤滑油との比較により酸化防止剤の残存を測定する 汚染 水分 JISK：潤滑油中の水分濃度を測定する 汚染粒子数 NAS：潤滑油中の汚染粒子数粒子径を測定する 汚染物重量 NAS：潤滑油中の汚染物重量を測定する 汚染状態 光学顕微鏡観察：潤滑油中の汚染物の種類、形状、大きさを観察する 摩耗 摩耗粒子 フｪログラフｨｰ法：摩耗粒子の濃度形態大きさ材質色等を測定することにより、摺動部の摩耗状態を評価する SEM・XMA：摩耗粒子の形態の詳細観察および組成分析を行う 金属濃度 SOAP法：潤滑油中の金属の組成と含有量を測定することにより、摺動部の摩耗状態等を評価する 詳細特性低下潤滑油の特性低下を確認するパラメータは、全て管理基準内にあることが確認されたことから継続使用は可能と判断します。粘度は良好です。分析の結果、粘度変化率が-％であり管理限界値の±％以内であったことから粘度は良好な範囲にあることが確認されました。全酸価は良好です。分析の結果、全酸価は新油と同じ.mgKOH/gであり良好な範囲にあることが確認されました。酸化安定度は良好です。分析の結果、酸化安定度はminであり管理限界値min以上であったことから良好な範囲にあることが確認されました。有機物・有機化合物は良好です。赤外線吸収スペクトル法により使用油を分析した結果、得られたスペクトルには油劣化の兆候を示すカルボン酸の吸収が確認されなかったことから良好と判断します。 汚染は良好と判断します。水分値は良好です。分析の結果、水分はppmであり管理限界値の以下であったことから良好な範囲にあることが確認されました。汚染粒子数は良好です。分析の結果、汚染粒子数はNAS級であり管理限界値のNAS級以内であったことから良好な範囲にあることが確認されました。汚染度物重量は良好です。分析の結果、汚染物重量は.mg/mlであり管理限界値のmg/ml以内にあったことから良好な範囲にあることが確認されました。摩耗機器の潤滑状態は正常と判断します。SOAPにより油中金属を分析した結果、異常な成分は確認されませんでした。油中金属は、添加剤成分であるバリウムが検出されたものの、摩耗や外部混入による成分は確認されませんでした。SOAPにより油中金属を分析した結果、異常な成分は確認されませんでした。油中金属の結果、添加剤成分であるバリウム、外部から混入したと思われるカルシウム、ナトリウムが検出されましたがいずれも微量で正常な範囲でした。潤滑状態は正常です。異常摩耗の早期発見パラメータであるIs値は、良好な潤滑状態の範囲にあるのマイナス乗にあることから正常と判断します。SEM・XMAの結果、鉄系摩耗粒子が観察されました。摩耗粒子診断で観察された粒子をSEM・XMAで詳細に観察した結果、鉄、マンガンを含む粒子が観察されました。
報告№105-8022 | 分析№105-01422 | 105-01422 | オーバーホールヶ月後に初期試験を実施した結果、潤滑状態は安定し、潤滑油も継続使用が可能と判断します。これらのことは、前回に比較して、計数汚染度はNAS級からNAS級にランク減少したことSOAP／D-SOAPの鉄及び錫濃度に大きな変化がないこと異常摩耗の早期発見パラメータであるフェログラフィーのIs値が.と良好の範囲にあること以上のことから判断しました。
報告№106-6023 報告№106-0095 | 分析№106-00388 分析№106-00573 | 106-00573 | B－充填高圧注入ポンプの軸受および増速機は、分析の結果から比較的軽度な摩耗である事が分かり継続使用が可能な状態にあると判断します。但し、摩耗粒子形態観察で異物の噛み込みにより発生する切削粒子、油膜切れにより発生するシビア粒子が観察されたことから、摩耗形態は切削摩耗と凝着摩耗が混在していると考えられました。特に、切削摩耗は、異物が混入していない状態に比較して摩耗進行速度が速く注意が必要です。異物が混入したままの状態では摩耗がさらに進行することが懸念されるため、油系統のフラッシングをより精密に実施するとともに、フラッシングの効果を分析により再度確認されることを推奨します。これらのことは、異常摩耗の早期発見パラメータであるフェログラフィーのIs値がと良好の範囲にあるものの、摩耗粒子形態観察の結果、異物の噛み込みにより発生する切削粒子、金属接触が厳しい場合に発生するシビア粒子が観察されたこと以上のことから判断しました。尚、主機停止中にドレン弁から採油を実施しているため、油循環中の採油に比較して油中粒子が沈降して高濃度になっている部分を採油していると考えられます。したがって、油が循環している状態で採油を実施した場合に比較して、分析データが高くなり、異常な状態と判断してしまう可能性がありますので、今後の採油は、ポンプ停止後なるべく早いタイミングで採油を実施されることを推奨します。
報告№106-0219 報告№106-0219 | 分析№106-01242 分析№106-01242 | 106-01242 | 分析の結果、転がり軸受軌道面でマイクロフレーキングが発生していることが確認されました。今後、転がり軸受の寿命の指標となるフレーキングに進展することが懸念されるため、ヶ月後に再度分析を実施し、摩耗の進行状況を確認されることを推奨します。これらのことは、異常摩耗の早期発見パラメータであるフェログラフィーのIs値がの乗とやや高く、摩耗粒子形態観察の結果、マイクロフレーキングが発生していること以上のことから判断しました。この油は継続使用可能と判断します。粘度は良好と判断します。粘度はmm/sと管理限界値以内にあり、良好と判断します。水分は良好と判断します。水分は.ppmと管理限界値の以下にあり、良好と判断します。全酸価は良好と判断します。全酸価は.mgKOH/gと新油データの.mgKOH/gに比較して高い値を示しているものの、IRの結果で油劣化の兆候を示すカルボン酸が確認されていないことから、良好と判断します。IRは良好と判断します。IRの結果、油劣化の兆候を示すカルボン酸の吸収が確認されていないことから、継続使用可能な状態にあると考えられます。計数汚染度は当社推奨の管理限界値に到達していました。計数汚染度は当社推奨の管理限界値を超えていました。計数汚染度はNAS級と当社推奨の管理限界値のNAS級に到達していました。重量汚染度はmg/mlでした。重量汚染度はmg/mlでした。機器の潤滑状態フェログラフィーの結果、マイクロフレーキングが確認されているものの、転がり軸受の寿命の指標となるフレーキングが発生していないことから、ベアリングは継続使用可能な状態にあると判断します。SOAPの結果、鉄および銅が検出されました。SOAPの結果、摩耗により発生した鉄および銅が検出されました。又、油の添加剤成分であるリン、亜鉛が検出されました。D－SOAPの結果、鉄および銅が検出されました。D－SOAPの結果、摩耗により発生する鉄および銅が検出されました。フェログラフィーの結果、マイクロフレーキングが多く観察されました。フェログラフィーの結果、異常摩耗の早期発見パラメータであるIs値がの乗とやや高く、摩耗粒子形態観察でマイクロフレーキングが多く観察されました。
報告№109-09136 報告№113-00630 | 分析№109-001160 分析№113-002694 | 113-002694_date140423 | 分析の結果、SOAP法で検出された油中金属の主な元素は、鉄、銅、錫で、他には極微量の鉛、亜鉛、アンチモンなどでした。今回の分析では、ベアリングの状態を確認することが目的となっていますが、ベアリングの状態を知るにはベアリング鋼の含有成分であるクロムが検出されるかが判断根拠となります。今回の分析結果では、このクロムが検出されておらず、また、観察された摩耗粒子も、良好な潤滑状態で発生する比較的小さなサイズであったことから、ベアリングは継続使用可能な状態にあると判断します。但し、今後の摩耗推移を確認するためにも傾向監視を継続することが有効です。尚、潤滑油は劣化していないものの、汚染度は非常に高く、SOAP-Tで銅が比較的高い値で検出され、摩耗粒子の表面にすべり線と呼ぶ金属同士の接触痕の見られる粒子が多数観察されていることから、潤滑油変色の原因は、材料がニッケルブロンズであるウォームギヤの摩耗粒子と考えられます。定期的な分析今後の摩耗推移を監視するため、定期的な分析実施を推奨します。濾過または更油油中の汚染度が高いことから、摩耗粒子や異物等の夾雑物が潤滑部に噛み込むことによる摩耗の進行が懸念されるため、濾過または更油を推奨します。異常摩耗の早期発見のパラメータであるIs値は、レベルとやや高い値でした。フェログラフィーで観察された代表的な粒子は以下の通りです。正常な摩耗粒子・潤滑状態が正常なマイルド摩耗により発生。切削粒子・異物や金属表面の微小突起による切削摩耗により発生。シビア粒子・潤滑状態がやや厳しい凝着摩耗により発生。極微小領域で油膜切れが発生したことを示します。疲労摩耗粒子・繰返し応力による金属疲労で発生。大型化するとフレーキングやスポーリングの発生が懸念されます。銅系粒子・銅を使用した箇所から発生したと考えられます。切削粒子、シビア粒子は、摩擦面が将来的に異常摩耗へ進展する可能性を示唆しているため、傾向監視が有用と思われます。詳細は、別紙傾向監視が必要な摩耗粒子をご覧ください。SOAP-Tの結果、銅が比較的高い値で検出されました。材料がニッケルブロンズであるウォームギヤから発生した摩耗粒子の影響と考えられます。SEM・XMASEM・XMEによって観察された摩耗粒子にベアリングから発生した摩耗粒子があるか判断しました。油中の鉄を主成分した摩耗粒子の発生箇所は、表aに示すようにウォームギヤとベアリングの種類が考えられます。表鉄系材料の組成割合ウォームギヤとベアリングの成分の違いをみると、ニッケルおよびモリブデンの有無によって、粒子の発生箇所を判断できると考えられますが、XMAの性能上、測定対象の元素の割合が％となることはなく、少なからず検出されてしまうため、有無による判断ができないことから、ニッケルとモリブデンの割合によって、粒子の発生箇所を推定しました。ウォームギヤの材料である錫CMはモリブデンに対してニッケルが～倍程度の比となっていることが分かることから、観察された摩耗粒子のニッケル、モリブデンの比を確認しました。別紙電子顕微鏡およびXMAによる摩耗粒子の組成割合表に示すXMAの結果から、ニッケルおよびモリブデンを抽出し、比較すると表bのようになります。表XMAによる摩耗粒子の組成表bから、モリブデンに対するニッケルの割合が～％以下であるものがほとんどであり、観察された鉄系の摩耗粒子はウォームギヤではなく、ベアリングから発生したものが主体的であると考えられます。ベアリングからの摩耗が確認されましたが、摩耗粒子の形態観察の結果、摩耗粒子のサイズは比較的小さく、直ちに異常となるような粒子は確認されなかったことから、ベアリングは継続使用可能な状態にあると判断します。計数汚染度はNAS級を上回っており、当社推奨の管理限界値を超えていました。フィルタ残渣に金属片が確認されたことから、汚染度が高い要因は摩耗と外部混入異物と思われます。粘度は良好です。水分はppmと新油値ppmに比較してやや高い値でした。使用油であるシンテッソHTは、グリコール系の合成ギヤオイルであるため、水分を吸収しやすい特性があります。今後は定期的な分析により、水分濃度の増加とともに水分の影響による腐食摩耗の発生に注意し管理されることを推奨します。酸価・IR酸価は.mgKOH/gと新油値.mgKOH/g以上にあるものの、IRで油の酸化劣化により発生するカルボン酸の吸収が確認されないことから、良好です。但し、新油のIRスペクトルと一致しない箇所が若干確認されたことからから、異種油の混入の可能性が考えられます。
報告№109-09136 | 分析№109-001160 | 114-001005 | 潤滑油は汚染度が高く、この油中の汚染物が潤滑部に噛み込むことによる摩耗の進行が懸念されます。対象設備は継続使用可能な状態にあると判断しますが、今後の摩耗推移を確認するためにも傾向監視を継続することが有効です。更油油中の汚染度が高いことから、摩耗粒子や異物などの夾雑物が潤滑面に噛みこむことによる摩耗の進行が懸念されます。定期的な分析今後の切削摩耗、疲労摩耗、凝着摩耗の推移を監視するため、定期的な分析実施を推奨します。新油の分析粘度、酸価は、油の性能を評価するパラメータの一種です。油の性能低下は、新油との比較が必要なことから、使用油の油名確認および新油の分析による比較評価を推奨します。異常摩耗の早期発見のパラメータであるIs値は、レベルとやや高い値でした。また、潤滑部の摩耗が認められたため、定期的に潤滑油分析を実施し、摩耗推移を監視することが有用と考えます。フェログラフィーで比較的多く観察された粒子は、以下の通りです。正常な摩耗粒子・潤滑状態が正常なマイルド摩耗により発生。切削粒子・異物や金属表面の微小突起による切削摩耗により発生。疲労摩耗粒子・繰返し応力による金属疲労で発生。大型化するとフレーキングやスポーリングの発生が懸念されます。黒錆・潤滑状態がやや厳しい凝着摩耗により発生。局部的な厳しい金属接触と高い摩擦熱が発生していたことを示します。切削粒子、黒錆は、摩擦面が将来的に異常摩耗へ進展する可能性を示唆しているため、傾向監視が有用と思われます。詳細は、別紙傾向監視が必要な摩耗粒子をご覧くださいSOAP-Tの結果、鉛がppm、銅が.ppmと比較的高い値で検出されました。鉛、銅を使用した箇所の摩耗が発生している可能性があります。計数汚染度はNAS級以上と当社推奨の管理限界値を超えていました。水分は良好です。粘度粘度は.mm/sでした。油名が不明であることから新油値との比較評価できませんでした。仮にISOVGとすると規格内にありますが、新油との比較による評価を推奨します。酸価は.mgKOH/gでした。油名が不明であることから新油値との比較評価ができないため、新油の分析実施を推奨します。
報告№108-0384 報告№108-0384 | 分析№108-02572 分析№108-02572 | 108-02572 | 今回の採油は、対象設備の停止中にサンプル弁から実施しているため、油循環中に採油した場合に比較し、油中粒子の沈降の影響を受け、分析データが高濃度に出る可能性があります。今回の分析は以上のことを踏まえて結果を検討します。分析の結果、異常摩耗の早期発見パラメータであるフェログラフィーのIs値がの乗とやや高く、摩耗粒子の形態観察で異物の噛み込みなどで発生する切削粒子、～μmサイズの微小な疲労摩耗粒子、外部から混入したと思われる鉄錆等が比較的多く観察されていることから、摩耗形態は切削摩耗と疲労摩耗が混在していることが確認されています。摩耗形態から、本軸受の摩耗状態は安定期から摩耗進行期に移行しつつあると思われます。今後更に摩耗が進行し、転がり軸受の寿命の指標となるフレーキングに進展することが懸念されるため、ヶ月後に分析を実施し、摩耗の進行状況を確認されることを推奨します。尚、上述しましたように、今回の採油は停止中の採油であるため、運転中の採油に比較して汚染度は高目に出ている可能性があります。採油は、粒子の沈降の影響を少なくすることが重要であり、そのため油中粒子が均一な分散状態で実施されることを併せて推奨します。計数汚染度は当社推奨の管理限界値に到達しています。計数汚染度は当社推奨の管理限界値に到達しています。計数汚染度はNAS級と当社推奨の管理限界値のNAS級に到達しています。重量汚染度は.mg/mlです。重量汚染度は.mg/mlです。機器の潤滑状態フェログラフィーの結果、異物の噛み込みなどで発生する切削粒子、～μmサイズの微小な疲労摩耗粒子、外部から混入したと思われる鉄錆等が比較的多く観察されています。SOAPの結果は良好です。SOAPの結果、油の添加剤成分であるリンが検出されています。尚、摩耗により発生する鉄が検出されていないことから、良好と判断します。D－SOAPの結果、鉄および銅が検出されています。D－SOAPの結果、摩耗により発生する鉄および銅、油の添加剤成分であるリンが検出されています。フェログラフィーの結果、異物の噛み込みなどで発生する切削粒子、～μmサイズの微小な疲労摩耗粒子、外部から混入したと思われる鉄錆等が比較的多く観察されています。異常摩耗の早期発見パラメータであるフェログラフィーのIs値がの乗とやや高く、摩耗粒子の形態観察の結果、異物の噛み込みなどで発生する切削粒子、～μmサイズの微小な疲労摩耗粒子、外部から混入したと思われる鉄錆等が比較的多く観察されています。
報告№109-09136 報告№112-00551 | 分析№109-001160 分析№112-002277 | 112-002277_date130121 | 潤滑油および対象設備は継続使用可能な状態にあると判断します。はフェログラフィーおよびSOAP／D-SOAPの結果から総合的に判断した結果、正常な状態にあると考えられます。フェログラフィー【定量分析：Is値】Is値は異常摩耗の早期発見パラメータのつで、摩耗粒子を定量化するために用います。前回に比較してIs値はのマイナス乗から変化はなく、低い値でした。フェログラフィー【定性分析：摩耗粒子および摩耗形態観察】分析結果から比較的多く観察された粒子は、以下の通りでした。正常な摩耗粒子・潤滑状態が正常なマイルド摩耗により発生。Iカップリング発光分光分析【SOAP／D-SOAP】検出された金属元素から発生箇所を推定すると、以下の通りでした。カルシウム、ケイ素、ナトリウム・外部混入異物外部混入異物は、今回検出された濃度であれば、問題はありません。計数汚染度は、前回に比較してNAS級から等級に変化はなく、重量汚染度は.mg/mlから.mg/mlに減少し、共に良好でした。．粘度、水分、酸価、IRの各データは良好でした。
報告№106-0227 報告№106-0243 | 分析№106-01279 分析№106-01324 | 106-01324 | 濾過前の試料油を分析した結果、摩耗粒子形態観察で局部的な金属接触があった場合に発生するシビア粒子がやや多く観察されました。D－SOAPの結果では、前回に比較して鉄がからに上昇していました。鉄を使用した箇所、例えば、主軸や軸受の支持部等の鉄系材料を使用した箇所の摩耗が発生していると考えられました。今後、更に摩耗が進行することが懸念されました。これらの障害発生に対する弊害を勘案の上、ヶ月以内に再度分析を実施し、汚染状況及び摩耗の進行状況を確認されることを推奨します。尚、RBOTが前回に比較し、min上昇したのは、新油の補充等の影響が考えられます。今後は、今回のRBOT値によりデータ管理を行います。
報告№109-0005 報告№109-0005 | 分析№109-00025 分析№109-00025 | 109-00025 | 分析の結果、前回に比較して計数汚染度がNAS級からNAS級にランク減少し、油中の汚染粒子が非常に少なく清浄な状態にあることが分かりました。これは、濾過機が常設され、十分な濾過が実施されているためと考えられます。このような場合、摩耗粒子が発生していても除去されて、異常な摩耗状態であることを検出できない場合が考えられます。今後は、より正確に摩耗の進行状況を把握できるように、濾過機の入口と出口の箇所から採油を実施し、濾過効率を基に解析し、把握することを提案いたします。尚、および汚染状態を示す各データが良好の範囲にあり、潤滑油は継続使用可能と判断します。これらのことは、前回に比較して、計数汚染度はランク減少し、SOAP／D-SOAPの鉄濃度に変化がないこと異常摩耗の早期発見パラメータであるフェログラフィーのIs値が×のマイナス乗と良好の範囲にあることを示す粘度、水分、全酸価、IR、RBOTの各データが良好の範囲にあること以上のことから判断しています。は良好と判断します。粘度は良好と判断します。粘度は.mm/sと新油値mm/sに比較して、粘度変化率は+％で、当社推奨の管理限界値である±％以内にあり、良好と判断します。水分は良好と判断します。水分はと当社推奨の管理限界値の以下であり、良好と判断します。全酸価は良好と判断します。全酸価は.mgKOH/gと新油値.mgKOH/gに変化はなく、良好と判断します。IRの結果、良好と判断します。IRの結果、油劣化の兆候を示すカルボン酸の吸収が確認されていないことから、良好と判断します。RBOTの結果、良好と判断します。RBOTはminと当社推奨の管理限界値のmin以上であり、良好と判断します。は良好と判断します。計数汚染度は良好と判断します。計数汚染度はNAS級と当社推奨の管理限界値のNAS級以内にあり、良好と判断します。重量汚染度は良好と判断します。重量汚染度は.mg/mlと当社推奨の管理限界値のmg/ml以内にあり、良好と判断します。機器の潤滑状態機器の潤滑状態は正常と判断します。SOAPの結果は良好です。SOAPの結果、油の添加剤成分であるバリウムがppm検出されています。D－SOAPの結果は良好です。D－SOAPの結果、油の添加剤成分であるバリウムが、外部から混入したと思われるカルシウムが、ナトリウムが検出されています。フェログラフィーの結果は良好です。異常摩耗の早期発見パラメータであるフェログラフィーのIs値が×のマイナス乗と良好の範囲にあり、潤滑状態は正常と判断します。
報告№109-09136 報告№112-00561 | 分析№109-001160 分析№112-002307 | 112-002307_date130318 | 分析の結果、潤滑油の劣化は確認されていないことから、継続使用可能な状態にあると判断します。但し、油中の汚染度がやや高く、汚染物がギヤ歯面や軌道面に噛み込み摩耗が進行することが懸念されるため、以下の対策を推奨します。減速機分析の結果、減速機は継続使用可能な状態にあると判断します。但し、将来的な摩耗進行の有無を確認するためにも傾向監視を継続することが有効です。定期的な分析今後懸念される疲労摩耗の進行を監視するため、定期的に分析を実施することを推奨します。診断結果は良好と判断します。粘度前回に比較して今回の粘度は、mm/sからmm/sに低下していました。新油値mm/sに比較して、粘度変化率は+.％で、当社推奨の管理限界値である±％以内であり、良好と判断します。水分前回に比較して今回の水分は、ppmと当社推奨の管理限界値の以下であり、良好と判断します。酸価前回に比較して今回の酸価は、.mgKOH/gと新油値.mgKOH/g以下であり、良好と判断します。IRIRチャートの結果、新油と使用油のスペクトルパターンはほぼ一致し、また、油劣化の兆候を示すカルボン酸の吸収が確認されていないことから、良好と判断します。計数汚染度は当社推奨の管理限界値以下であるものの、やや高い値でした。計数汚染度前回に比較して今回の計数汚染度は、NAS級からNAS級に減少し、当社推奨の管理限界値NAS級以下であるものの、やや高い値でした。重量汚染度前回に比較して今回の重量汚染度は、mg/mlから.mg/mlに減少していました。光学顕微鏡写真重量汚染度で濾過したフィルタ表面上の夾雑物を光学顕微鏡で観察した結果、金属片、鉄錆、砂等が観察されました。はフェログラフィーおよびSOAP-Tの結果から総合的に判断した結果、継続使用は可能ですが、機器の機能を保持するためにも傾向管理が有用と考えます。フェログラフィー【異常摩耗指数：Is値】Is値は異常摩耗の早期発見パラメータのつで、摩耗粒子を定量化するために用います。前回同様に、今回のIs値はの乗とやや高い値でした。フェログラフィー【定性分析：摩耗粒子および摩耗形態観察】分析結果から比較的多く観察された粒子は、以下の通りでした。正常な摩耗粒子・潤滑状態が正常なマイルド摩耗により発生。疲労摩耗粒子・繰返し応力を受けて発生。フリクションポリマ・局部的に高圧・高温となる場合に発生。観察された摩耗粒子の中には、μmサイズの疲労摩耗粒子が観察されました。疲労摩耗粒子は、視野に個と少ないことから、直ちに異常ではないものの、今後さらに摩耗が進行することが懸念されます。Iカップリング発光分光分析【SOAP-T】検出された金属元素から発生箇所を推定すると、以下の通りでした。鉄、ニッケル、亜鉛・ギヤ、軸受等リン・添加剤カルシウム、ナトリウム、ホウ素・外部混入異物バックラッシご提供いただいた減速機に関する情報から遊星歯車機構であることが分かりました。遊星歯車は、太陽歯車、内歯車、そして遊星歯車から構成されています。遊星歯車の個数は個ですので、遊星歯車と内歯車、遊星歯車と太陽歯車の接触点は合計で箇所となります。今回は、歯幅が不明でしたので歯幅をmmと仮定し、この部分のバックラッシを求めました。その結果、平均的に摩耗が発生していたと仮定した場合、バックラッシの増加量は以下の通りと推定されます。表バックラッシ増加量接触箇所 接触点 バックラッシ増加量 太陽歯車-遊星歯車 約×- 遊星歯車-内歯 約×- バックラッシ増加分の上限値は、メーカにより差異はあるものの、当社の推奨するバックラッシは、一般に推奨されるμmを管理目安にしています。この値に比較して十分に小さい値です。
報告№109-09136 報告№113-00636 | 分析№109-001160 分析№113-002732 | 113-002732 | 潤滑油は水分濃度が高いことから、金属表面で腐食摩耗の発生が懸念されます。対象設備は継続使用可能な状態にあると判断します。但し、今後の摩耗推移を確認するためにも傾向監視を継続することが有効です。更油或いは水分除去潤滑油中の水分濃度が基順を超えているため、油中の水分の影響により金属表面で腐食摩耗が発生し、発生した鉄錆等の粒子が潤滑部に噛み込み摩耗が進行することがありますので、予防措置として更油或いは水分除去を推奨します。短い周期で再分析および点検の計画コンロッドメタル、クランクメタルの摩耗が懸念されることから、今後、短い周期で再分析を実施して摩耗の進展状態を傾向監視すると同時に、異常摩耗による焼損を予防するため、点検を計画するよう推奨します。異常摩耗の早期発見のパラメータであるIs値は、前回のレベルから変化はなく、やや高い値でした。また、潤滑部の摩耗が認められたため、定期的に潤滑油分析を実施し、摩耗推移を監視することが有用と考えます。コンロッドメタル、クランクメタルの摩耗SOAP-Tでメタルの主成分である錫が、鉛が、銅が.ppm検出されたことから、コンロッドメタル、クランクメタルでは、やや広範囲で摩耗が発生していると推定されました。ディーゼルエンジンのメタルは、別紙コンロッドメタル・クランクメタルの摩耗に示すように、一般的にホワイトメタル層、ニッケル層、銅と鉛の合金であるケルメット層の順に積層構造になっています。今回、ケルメット層の銅、鉛が比較的高い値で検出されたことから、ホワイトメタルの一部が摩耗により消失し、その下にあるケルメット層まで摩耗が進展していると思われます。このままの状態では、長期の継続使用に支障がでることもあり得るため、早めに再分析を実施し、メタル成分の濃度が上昇するか、或いは上昇しないか傾向を監視するとともに、異常摩耗による焼損を予防するため点検を計画するよう推奨します。その他の銅および鉛を使用した箇所の溶出・摩耗SOAP-Tの結果、銅が.ppm、鉛がと比較的高い値で検出されました。当該設備の様に亜鉛系添加剤が含まれる潤滑油を使用した場合、潤滑系統内で使用されている銅および鉛が亜鉛系添加剤の影響により腐食、溶出することが知られています。今回検出された銅および鉛は、この溶出と摺動部の摩耗により発生したものと考えられます。固形カルシウム化合物の生成SOAP-Tでカルシウムが.ppm検出されました。この固形カルシウムは、潤滑油に混入した燃焼ガス中の酸成分がカルシウム添加剤と中和反応して生成される比較的硬い化合物のため、摺動面に噛み込み、切削摩耗が進行することが懸念されます。詳細は、別紙固形カルシウム化合物の生成をご覧ください。計数汚染度はNAS級以上と汚染されていました。粒度分布の中心粒径が.μmと極めて小径であることから、燃焼時に発生したすすが汚染物の主体であると推定されます。粘度、酸価、塩基価、IRの各データは良好でした。水分は、ppmと当社推奨の管理限界値を超えていました。今後、水分の影響でエンジン内部に錆が発生し、その影響で摩耗が発生する懸念があります。
報告№109-09136 報告№114-00269 | 分析№109-001160 分析№114-000989 | 114-000989 | 分析の結果、、汚染状態は共に良好の範囲にあることから、潤滑油は継続使用可能な状態にあると判断します。分析結果粘度、水分、酸価、IRの各データは良好です。計数汚染度はNAS級と当社推奨の管理限界値以下であることから、良好です。
報告№109-09094 報告№109-09094 | 分析№109-000870 分析№109-000870 | 109-000870_091015 | ≪分析目的とパラメータ≫≪分析結果≫
報告№109-09094 報告№112-00124 | 分析№109-000872 分析№112-000460 | 112-000460_date121122 | 潤滑油は継続使用可能な状態にあると判断します。は良好でした。尚、RBOTがminと管理基本値の.minに比較してmin減少していました。このまま継続使用した場合、この減少傾向から限界値に到達するのは、別紙図RBOTの減少傾向に示すように年月と推定されました。残りの継続使用期間は、約年ヶ月であると予測されます。≪状態監視とパラメータ≫分析の目的および各分析のパラメータは以下の通りです。特性低下目的：油の分析結果から、や劣化傾向ならびに添加剤の消耗程度、残存寿命などを確認する。粘度JISK酸価JISK赤外線吸収スペクトルJISK酸化安定度試験JISK汚染目的：油の分析結果から、砂塵あるいは水・異種油などによるや、異物混入の有無を確認する。水分JISK計数汚染度JISB重量汚染度JISB光学顕微鏡観察摩耗目的：油中の摩耗粒子を分析する事により、回転・摺動部の潤滑状態、摩耗劣化の程度、余寿命などを解析する。摩耗診断電子顕微鏡観察JISKX線マイクロアナリシス油中金属濃度JISK≪分析結果≫特性低下粘度：良好粘度値mm/sの管理基本値mm/sに対する変化率は+％であり、○○管理限界値±％以内に留まっています。酸価：良好酸価.mgKOH/gは管理基本値の.mgKOH/g以内にあることから、問題は無いと判断します。赤外線吸収スペクトル：良好酸化安定度試験：良好酸化安定度試験の結果、数値minは○○管理限界値min以上に留まっており、現時点での使用は可能と判断します。汚染水分：良好水分値ppmは○○管理限界値以内に留まっています。計数汚染度：今回は実施していません。重量汚染度：今回は実施していません。光学顕微鏡観察：今回は実施していません。摩耗摩耗診断電子顕微鏡観察・X線マイクロアナリシス：今回は実施していません。油中金属濃度：今回は実施していません。
報告№108-0183 報告№108-0183 | 分析№108-01268 分析№108-01268 | 108-01268 | 分析の結果、ギヤ歯面、転がり軸受の軌道面、共に潤滑状態は正常であることが確認され、ギヤおよび軸受は継続使用可能な状態にあると判断します。これらのことは、ギヤ歯面及び転がり軸受の摩耗により発生する鉄がSOAPでppm、D－SOAPで検出されたものの、フェログラフィーの摩耗粒子形態観察の結果、観察された摩耗粒子がμm以下の微小な摩耗粒子が支配的であったこと以上のことから判断しました。計数汚染度は良好と判断します。計数汚染度は良好と判断します。計数汚染度はNAS級と当社推奨の管理限界値のNAS級以内にあり、良好と判断します。重量汚染度は.mg/mlでした。重量汚染度は.mg/mlでした。機器の潤滑状態フェログラフィーの結果、観察された摩耗粒子がμm以下の微小な摩耗粒子が支配的でした。SOAPの結果、鉄および銅が検出されました。SOAPの結果、摩耗により発生する鉄および銅、油の添加剤成分であるリンが検出されました。D－SOAPの結果、鉄が検出されました。D－SOAPの結果、摩耗により発生する鉄が検出されました。フェログラフィーの結果、ギヤ歯面及び転がり軸受は継続使用可能な状態にあると判断します。異常摩耗の早期発見パラメータであるフェログラフィーのIs値がの乗と高いものの、摩耗粒子の形態観察の結果、μm以下の微小な摩耗粒子が多く観察されました。
報告№107-0058 報告№107-0064 | 分析№107-00240 分析№107-00299 | 107-00299 | 濾過前の試料油を分析した結果、計数汚染度が前回のNAS級からNAS級にランク増加し、処置領域にあった。異常摩耗の早期発見パラメータであるフェログラフィーのIs値がの乗とやや不良領域にあり、摩耗粒子形態観察で金属接触が厳しい場合に発生するシビア粒子が多く観察された。D－SOAPの結果、前回に比較して鉄がppmからppmに微増していた。主にサーボシリンダ内壁やポンプ内部で摩耗が進行している可能性が考えられます。このまま摩耗が進行し汚染度が上昇した場合、バルブ類の動作障害やフィルタの目詰まり等が発生することが懸念されます。これらの障害発生に対する弊害を勘案の上、濾過を実施されることを推奨します。
報告№109-09136 報告№112-00110 | 分析№109-001160 分析№112-000376 | 112-000376 | 潤滑油および軸受は継続使用可能な状態にあると判断します。但し、今後も摩耗の進行を傾向監視するため、以下の対策を推奨します。定期的な分析凝着摩耗の進行を監視するため、定期的に分析を実施し、摩耗の進行状況を確認することを推奨します。再分析の時期を理論的に求めたところ、最短で約時間となります。この時間は、油中汚染物が均一になるために必要とする時間であり、この時間を経過すれば、油が入れ替わっていても再分析の結果から状態の傾向を確認することが可能となります。そのため、試運転などで数時間の運転が可能であれば、より的確に状況が確認できますので再分析を推奨します。油槽内の清掃潤滑油が汚染されていることから、油槽内は汚染されていると思われます。更油をする際には、油槽内を清掃し、更油する新油もNAS級程度の清浄な潤滑油を更油することを推奨します。シリコン系のグリースや添加剤の確認シリコン系の添加剤やグリースを使用している箇所があるかについてご確認下さい。フェログラフィーIs値は異常摩耗の早期発見パラメータのつで、摩耗粒子を定量化するために用います。今回のIs値はの乗であり、潤滑状態は厳しいと判断できます。摩耗粒子の形態で比較的多く観察された粒子は、潤滑状態が正常な場合に発生する摩耗粒子金属潤滑部が局部的に油膜切れを起して発生するシビア粒子金属接触が厳しく、且つ、摩擦熱が高い場合に発生する球状粒子外部から混入したと思われる鉄錆、樹脂等でした。これらの摩耗粒子が観察された場合、潤滑部で発生している摩耗形態は、正常なマイルド摩耗潤滑状態がやや厳しい凝着摩耗であることが分かります。Iカップリング発光分光分析【SOAP／D－SOAP】検出された金属元素は、SOAP／D－SOAPの結果表に示すように、鉄、リン、カルシウム、ケイ素、ナトリウムでした。検出された金属元素から発生箇所を推定すると鉄・軸受等リン、カルシウム、ケイ素、ナトリウム・外部混入異物であると思われます。このうち、機械部品が摩耗したと思われる元素はのグループです。ケイ素の検出SOAPでケイ素が検出されました。一般に、潤滑油中からケイ素が検出された場合、シリコン油或いは、シリコン系の添加剤が検出されるフェログラフィーおよびフィルタ表面の異物観察で砂が多く観察されて検出されるシリコングリースをシール部に塗布している場合、このシリコングリースが潤滑油に混入して検出されるなどが挙げられますが、今回の検出が比較的高濃度であることからの可能性が考えられます。については、分析結果では確認することが出来ませんので、これに関する情報があれば提供をお願いします。計数汚染度はやや高い値でした。フィルタ表面の異物観察金属片、鉄錆、砂等が観察されたことから、汚染度が高い要因は、摩耗と外部混入異物の影響と思われます。本試料油は、採油量が少なかったため計数汚染度は参考値としてお考え下さい。粘度、水分、全酸価、IR、RBOTの各データは良好でした。尚、別紙RBOTの減少傾向から油の余寿命を求めた結果、本試料は直近の更油から起算して稼働日数が年月まで使用可能であることが分かります。
報告№109-09136 | 分析№109-001160 | 113-002427 | 軸受の摩耗状態は良好であり、継続使用可能と判断します。但し潤滑油は、劣化の確認はされなかったものの、水分が非常に高い値でした。水分の影響によって、金属表面の腐食摩耗や軸受寿命の低下が懸念されます。更油水分の影響により金属表面で腐食摩耗が発生し、発生した鉄錆等の粒子が潤滑部に噛み込み摩耗が進行することが懸念されます。また、転がり軸受の潤滑油に水分が混入した場合、軸受寿命は低下することが分かっており、今回水分がppmと非常に高いことから、更油を実施することを推奨します。油名の確認新油のIRで確認されている酸化防止剤のピークが、使用油では確認されなかったことから、使用油の油名が間違っているか、酸化防止剤が消耗している可能性が考えられます。使用油の油名が正しい場合、酸化防止剤の消耗していることから、今後、基油の劣化が進行することが懸念されるため、更油を推奨します。水分は当社推奨の管理限界値を超えていました。粘度粘度は、mm/sと新油値のmm/sに比較して粘度変化率が+％となっており、当社推奨の管理限界値である±％以内であり良好です。水分はppmと当社推奨の管理限界値を超えていました。水分の影響により金属表面で腐食摩耗が発生し、発生した鉄錆等の粒子が潤滑部に噛み込み摩耗が進行することが懸念されます。また、水分の混入による軸受寿命の低下が懸念されます。酸価・IR酸価劣化の進行度は、酸価およびIRの結果から総合的に判断します。酸価は、.mgKOH/gと新油値.mgKOH/g以下にあり、IRで油の酸化劣化により発生するカルボン酸の吸収が確認されないことから、酸化劣化はしていないと判断します。但し、新油のIRで確認されている酸化防止剤のピークが、使用油では確認されなかったことから、使用油の油名が間違っているか、酸化防止剤が消耗している可能性が考えられます。酸化防止剤の消耗であった場合、今後、基油の劣化が進行することが懸念されます。計数汚染度は当社推奨の管理限界値を超えていました。水分の影響で汚染度が高くなっていると考えられます。計数汚染度計数汚染度はNAS級を上回っており、当社推奨の管理限界値NAS級を超えていました。重量汚染度は.mg/mlと当社推奨の管理限界値mg/ml以下であり、良好と判断します。異常摩耗の早期発見のパラメータであるIs値は、レベルと正常です。また、異常摩耗の兆候を示す摩耗粒子が顕著に観察されなかったことから、は良好と判断します。
報告№109-09136 報告№113-00463 | 分析№109-001160 分析№113-001892 | 113-001892 | 潤滑油および軸受は継続使用可能な状態にあると判断します。但し、将来的な摩耗進行の有無を確認するためにも傾向監視を継続することが有効です。定期的な分析今後懸念される切削摩耗、凝着摩耗、フレッティング摩耗の進行を監視するため、定期的に分析を実施することを推奨します。診断結果は良好と判断します。粘度前回に比較して今回の粘度は、mm/sからmm/sに上昇していました。新油値mm/sに比較して粘度変化率は+％で、当社推奨の管理限界値である±％以内であり、良好と判断します。水分前回に比較して今回の水分は、ppmからppmに増加していました。当社推奨の管理限界値の以下であり、良好と判断します。酸価・IR酸価劣化の進行度は、酸価およびIRの結果から総合的に判断します。前回に比較して今回の酸価は、.mgKOH/gから.mgKOH/gに低下していました。新油値.mgKOH/g以下であり、IRの結果で油劣化の兆候を示すカルボン酸の吸収が確認されていないことから、良好と判断します。は良好と判断します。計数汚染度前回に比較して今回の計数汚染度は、NAS級から等級に変化はなく、当社推奨の管理限界値NAS級以下であり、良好と判断します。重量汚染度前回に比較して今回の重量汚染度は、.mg/mlから.mg/mlと同程度であり、当社推奨の管理限界値mg/ml以下にあることから、良好と判断します。光学顕微鏡写真重量汚染度で濾過したフィルタ表面上の夾雑物を光学顕微鏡で観察した結果、鉄錆、砂等が観察されました。総合的に判断した結果、は許容範囲内にあり、機器は継続使用可能と判定しますが、摺動部の摩耗が認められたため、定期的に潤滑油分析を実施し、摩耗推移を監視することが有用と考えます。フェログラフィー【異常摩耗指数：Is値】Is値は異常摩耗の早期発見パラメータのつで、摩耗程度を定量化するために用います。今回のIs値はの乗と、やや高い値でした。また、前回に比較してIs値の上昇が確認されたことから、Is値の上昇傾向および限界値到達予測を表に示しました。Is値が限界値に達するのは年月と推定されました。フェログラフィー【定性分析：摩耗粒子の形態観察】観察された代表的な粒子は、以下の通りでした。正常な摩耗粒子・潤滑状態が正常なマイルド摩耗により発生。切削粒子・異物や金属表面の微小突起による切削摩耗により発生。シビア粒子・潤滑状態がやや厳しい凝着摩耗により発生。金属潤滑部が局部的に油膜切れを起していると考えられます。赤錆・フレッティングにより発生。観察された摩耗粒子の中でも切削粒子、シビア粒子、赤錆は、摩擦面が将来的に異常摩耗へ進展する可能性を示唆しているため、傾向監視が必要と思われます。詳細は、別紙傾向監視が必要な摩耗粒子をご覧ください。Iカップリング発光分光分析【SOAP-T】検出された金属元素と、想定される発生箇所は、以下の通りです。鉄、銅・軸受等リン、亜鉛・添加剤カルシウム、ケイ素、ナトリウム・外部混入異物
報告№109-09136 報告№112-00157 | 分析№109-001160 分析№112-000641 | 112-000641 | 潤滑油および軸受は継続使用可能な状態にあると判断します。前回に比較してSOAP／D－SOAPの結果で、鉄および錫濃度に大きな変化はありませんでした。Is値は異常摩耗の早期発見パラメータのつで、摩耗粒子を定量化するために用います。前回に比較してIs値は.から.に低下し、潤滑状態は正常と判断できます。前回に比較して計数汚染度はNAS級から等級に変化はなく、良好でした。．前回同様に粘度、水分、酸価、IR、RBOTの各データは良好でした。尚、RBOTが前回に比較してmin増加していました。RBOTが増加した理由は、更油や補給などが考えられますが、これらのことを実施していないことから、原因を特定するのは困難でした。但し、今回の分析結果で、酸価および粘度の各データに大きな変化はなく、異種油の混入などは確認されていないため、本試料油は継続使用可能な状態にあります。今後は今回のRBOT値によりデータ管理を行います。分析結果は良好と判断します。粘度粘度はmm/sと新油値mm/sに比較して、粘度変化率は.％で、当社推奨の管理限界値である±％以内にあり、良好と判断します。水分はppmと当社推奨の管理限界値の以下であり、良好と判断します。酸価は.mgKOH/gと新油値.mgKOH/gに比較して上昇しているものの、油劣化の兆候を示すカルボン酸の吸収が確認されていないことから、良好と判断します。IRIRの結果、油劣化の兆候を示すカルボン酸の吸収が確認されていないことから、良好と判断します。RBOTRBOTはminと当社推奨の管理限界値のmin以上であり、良好と判断します。は良好と判断します。計数汚染度計数汚染度はNAS級と当社推奨の管理限界値のNAS級以内であり、良好と判断します。重量汚染度は.mg/mlと当社推奨の管理限界値のmg/ml以内であり、良好と判断します。は正常と判断します。SOAPSOAPの結果、鉄がppm、油の添加剤成分であるリンがppm、バリウムがppm検出されました。軸受の摩耗を示す錫が検出されていないことから、良好と判断します。D－SOAPD－SOAPの結果、鉄、油の添加剤成分であるバリウムが、外部から混入したと思われるナトリウムが検出されました。軸受の摩耗を示す錫が検出されていないことから、良好と判断します。フェログラフィー異常摩耗の早期発見パラメータであるフェログラフィーのIs値が.と良好の範囲にあり、潤滑状態は正常と判断します。
|  | 100-01278 | 濾過を実施されることを推奨します。尚、フェログラフィーの結果ではラビング粒子が支配的で、これらの粒子の成分は、電子顕微鏡写真及びXMAの結果、鉄、マンガンを含むサーボシリンダ内壁から発生したと考えられる摩耗粒子、鉄、クロム、銅を含むピストンロッドとブッシュの摩耗により発生した摩耗粒子と考えられました。特に、鉄、クロム、銅を含む粒子は、クロムと銅を含む材料の摩耗である場合と、クロムを含む材料と銅を含む材料の摩擦による摩耗である場合が考えられます。本機の場合、後者のクロムを含む材料と銅を含む材料が摺動する箇所、すなわちピストンロッドとブッシュの摩耗と考えられました。このことから、汚染の要因は、サーボシリンダ内壁やピストンロッドとブッシュの摩耗により発生したものであることがわかりました。汚染要因が摩耗によるものであり、濾過後も更に摩耗が進行する場合があるため、定期的に分析を実施し、摩耗及び汚染の状態を監視されることを推奨します。今後傾向管理のために分析を実施する場合、静電浄油機の稼動による汚染状態の変化が問題になります。濾過前後の分析結果は、濾過により汚染度が変化しますので正確な診断に影響が出ます。そのため、静電浄油機を稼動する場合は、濾過前と濾過後に分析を実施し、汚染状態及び摩耗状況を確認されることを推奨します。尚、採油時に静電浄油機の稼働時間をサンプルと一緒にご提供頂けますようお願い致します。
報告№109-09136 報告№112-00616 | 分析№109-001160 分析№112-002655 | 112-002655 | 軸受は継続使用可能な状態にあると判断します。但し、SOAPの銅濃度が高いことから、以下の対策が必要です。油劣化の確認今後、別紙鉱油の酸化に対する金属触媒の影響に示すように銅濃度の増加に伴い酸化速度が速まる可能性があるため、今回の分析から短期間のうちに再分析を実施し、油劣化の進行状況を確認することを推奨します。はフェログラフィーおよびSOAP／D-SOAPの結果から総合的に判断した結果、傾向管理が必要な状態にあると考えられます。フェログラフィー【定量分析：Is値】Is値は異常摩耗の早期発見パラメータのつで、摩耗粒子を定量化するために用います。Is値は前回に比較してのマイナス乗からマイナス乗と良好の範囲にあり、低い値でした。フェログラフィー【定性分析：摩耗粒子および摩耗形態観察】分析結果から比較的多く観察された粒子は、以下の通りでした。正常な摩耗粒子・潤滑状態が正常なマイルド摩耗により発生。Iカップリング発光分光分析【SOAP/D-SOAP】検出された金属元素から発生箇所を推定すると、以下の通りでした。鉛、銅、ニッケル、錫・軸受等リン、亜鉛・オイル添加剤カルシウム、ナトリウム・外部混入異物銅の溶出SOAPの結果、前回に比較して銅がppmからppmに増加していました。提供して頂いた情報によれば、ボイラ給水ポンプのラビンリンスリングに銅が使用されていると思われますので、この部位の銅が検出されているか、或いは、潤滑油中の亜鉛系添加剤がその他の銅を使用した箇所と反応して溶出させていると推定されます。銅濃度は、別紙鉱油の酸化に対する金属触媒の影響に示すように濃度の増加とともに酸化速度が加速しますので、注意が必要です。計数汚染度は、前回に比較してNAS級からNAS級にランク低下し、重量汚染度は.mg/mlから.mg/mlに減少し、共に良好でした。分析結果は良好と判断します。計数汚染度計数汚染度はNAS級と当社推奨の管理限界値のNAS級以下にあり、良好と判断します。重量汚染度は.mg/mlと当社推奨の管理限界値のmg/ml以下にあり、良好と判断します。SOAPの結果、前回同様に銅が高い値でした。SOAPSOAPの結果、油の添加剤成分であるリン、亜鉛が検出されました。一方、銅が検出されました。銅を使用した部分の溶出が進行していると考えられます。この溶出は検出された亜鉛系添加剤の成分と銅が反応し、溶出することが知られています。別紙鉱油の酸化に対する金属触媒の影響に示すように銅濃度が増加すると酸化速度が速まります。D-SOAPD-SOAPの結果、摩耗により発生する鉄が検出されていないことから、良好と判断します。フェログラフィー異常摩耗の早期発見パラメータであるフェログラフィーのIs値がのマイナス乗と良好の範囲にあり、摩耗状態は正常と判断します。
報告№109-09136 | 分析№109-001160 | 113-002387 | 対象設備は継続使用可能な状態にあると判断します。但し、カルシウムがやや高い値で検出されたことから、以下の対策を推奨します。更油および次回点検でピストンリング、シリンダライナの点検当該機の油中からカルシウム化合物がやや高い濃度で検出されたため、この化合物がコンロッドメタルやクランクメタルの摩耗を促進させる懸念があることから、予防措置として更油を推奨します。また、化合物発生の原因は、ピストンリング、シリンダライナの摩耗によって燃焼ガスのシール性が低下し、燃焼ガス中の硫黄分と油中のカルシウム添加剤が反応するためと考えられます。そのため、次回点検ではピストンリング、シリンダライナの摩耗状態の点検を推奨します。定期的な分析今後の摩耗推移を監視するため、定期的な分析実施を推奨します。新油の分析粘度、酸価、塩基価は、油の性能を評価するパラメータの一種です。油の性能低下は、新油との比較が必要なことから、未使用油の提供および分析による比較評価を推奨します。異常摩耗の早期発見のパラメータであるIs値は、レベルとやや高い値でした。また、潤滑部の摩耗が認められたため、定期的に潤滑油分析を実施し、摩耗推移を監視することが有用と考えます。フェログラフィーで比較的多く観察された粒子は、以下の通りです。正常な摩耗粒子・潤滑状態が正常なマイルド摩耗により発生。切削粒子・異物や金属表面の微小突起による切削摩耗により発生。シビア粒子・潤滑状態がやや厳しい凝着摩耗により発生。極微小領域で油膜切れが発生したことを示します。切削粒子、シビア粒子は、摩擦面が将来的に異常摩耗へ進展する可能性を示唆しているため、傾向監視が有用と思われます。詳細は、別紙傾向監視が必要な摩耗粒子をご覧ください。シリンダライナ、ピストンリングの摩耗SOAP-Tで鉄が.ppmと比較的高い値で検出され、フェログラフィーで鉄系のシビア粒子が観察されたことから、鉄を主成分とした部品、例えばシリンダライナやピストンリング等が摩耗している可能性があるため、今後の摩耗進行の監視が有用です。コンロッドメタル、クランクメタルの摩耗SOAP-Tでメタルの主成分である錫がppm、鉛がppm、ニッケルが、銅が.ppm検出されたことから、コンロッドメタル、クランクメタルが局部的に摩耗していると推定されました。検出されたメタル成分は、現時点では低濃度であることから継続使用に支障がない範囲であると判断しますが、今後、摩耗が進行し異常摩耗に進展することを防止するため、傾向分析による摩耗推移の監視が有用です。詳細は、別紙コンロッドメタル・クランクメタルの摩耗をご覧ください。固形カルシウム化合物の生成SOAP-Tでカルシウムが.ppm検出されました。この固形カルシウムは、潤滑油に混入した燃焼ガス中の酸成分がカルシウム添加剤と中和反応して生成される比較的硬い化合物のため、摺動面に噛み込み、切削摩耗が進行することが懸念されます。詳細は、別紙固形カルシウム化合物の生成をご覧ください。銅を使用した箇所の溶出・摩耗SOAP-Tの結果、銅がppm検出されました。当該設備の様に亜鉛系添加剤が含まれる潤滑油を使用した場合、潤滑系統内で銅および銅合金が亜鉛系添加剤の影響により腐食、溶出することが知られています。今回検出された銅は、この溶出と摺動部の摩耗により発生したものと考えられます。今後、別紙鉱油の酸化に対する金属触媒の影響に示すように濃度の増加に伴い酸化速度が速まる可能性があります。粘度粘度はmm/sでした。新油との比較による評価が必要です。水分は.と当社推奨の管理限界値以下であり、良好です。酸価はmgKOH/gでした。新油との比較による評価が必要です。塩基価はmgKOH/gでした。新油との比較による評価が必要です。
|  | 113-001979 | 対象設備は継続使用可能な状態にあると判断します。但し、今後の摩耗進行の有無を確認するためにも傾向監視を継続することが有効です。に示す内容をご確認ください。潤滑油潤滑油は油名が不明であることから、性能評価をすることが出来ませんでした。に示す内容をご確認ください。定期的な分析摩耗推移の傾向を把握し、摩耗進行の将来予測を行うために、定期的に分析を実施することを推奨します。新油の分析粘度、塩基価は、油の性能を評価するパラメータの一種です。油の性能低下は、新油との比較が必要なことから、未使用油の提供および分析による比較評価を推奨します。はフェログラフィーおよびSOAP-Tの結果から総合的に判断した結果、継続使用は可能ですが、機器の機能を保持するためにも傾向管理が有用と考えます。フェログラフィー【定量分析：Is値】Is値は異常摩耗の早期発見パラメータのつで、摩耗を定量化するために用います。Is値はの乗とやや高い値でした。フェログラフィー【定性分析：摩耗粒子の形態観察】比較的多く観察された粒子は、以下の通りです。正常な摩耗粒子・潤滑状態が正常なマイルド摩耗により発生。シビア粒子・潤滑状態がやや厳しい凝着摩耗により発生。金属潤滑部が局部的に油膜切れを起していると考えられます。黒錆・潤滑状態がやや厳しい凝着摩耗により発生。局部的に金属接触が厳しく、且つ、高い摩擦熱が発生していると考えられます。観察された摩耗粒子の中でもシビア粒子、黒錆は、将来的に異常摩耗へ進展する可能性を示唆しているため、傾向監視が必要と思われます。詳細は、別紙傾向監視が必要な摩耗粒子をご覧ください。Iカップリング発光分光分析【SOAP-T】摩耗発生箇所は、以下のように推定します。鉄、鉛、銅、クロム、アンチモン、錫・エンジン部品等リン、亜鉛、カルシウム、ホウ素、モリブデン・添加剤アルミニウム、ナトリウム、マグネシウム・外部混入異物コンロッドメタル或いはクランクメタル等の摩耗SOAP-Tで錫がppm、鉛が、アンチモンがppm、銅が検出されたことから、コンロッドメタル或いはクランクメタル等が摩耗していると推定します。詳細は、別紙コンロッドメタル・クランクメタルの摩耗をご覧ください。固形カルシウム化合物の生成SOAP-Tでカルシウムがppm検出されました。ディーゼルエンジンオイル中に検出されるカルシウムは、燃焼ガス中に含まれている硫黄分と反応して微小サイズの硫酸カルシウム、いわゆる石膏が生成されます。この影響については、別紙固形カルシウム化合物の生成をご覧ください。粘度粘度はmm/sでした。新油との比較による評価が必要です。水分はppmと当社推奨の管理限界値以下であり、良好でした。塩基価は.mgKOH/gでした。新油との比較による評価が必要です。
報告№111-00058 報告№111-00058 | 分析№111-000345 分析№111-000345 | 111-000345 | グリースの物理的性状は良好と判断します。グリースは継続使用可能な状態にあると判断します。≪状態監視とパラメータ≫分析の目的および各分析のパラメータは以下の通りです。特性低下目的：グリースの分析結果から、グリースの物理的性状や劣化傾向などを確認する。全酸価JISK赤外線吸収スペクトルJISKちょう度JISK滴点JISK摩耗目的：グリース中の摩耗粒子を分析する事により、回転・摺動部の潤滑状態、摩耗劣化の程度、余寿命などを解析する。摩耗診断電子顕微鏡観察JISKX線マイクロアナリシス油中金属濃度JISK≪分析結果≫特性低下全酸価：良好全酸価.mgKOH/gは新油値の.mgKOH/gに比較し高くはあるものの、有機物・有機化合物試験の結果で油劣化の兆候を示すカルボン酸の吸収が見られないことから問題は無いと判断します。赤外線吸収スペクトル：良好ちょう度：良好ちょう度値はと当社推奨の管理限界値であるから以内に留まっています。滴点：良好滴点はと新油値のに比較し変化はないことから問題は無いと判断します。摩耗摩耗診断電子顕微鏡観察・X線マイクロアナリシス：今回は実施していません。油中金属濃度：今回は実施していません。
報告№109-09136 報告№111-00029 | 分析№109-001160 分析№111-000141 | 111-000141 | 前回に比較して水分は.ppmから.ppmと大きな変化はなく、当社推奨の管理限界値内にありました。前回に比較して計数汚染度はNAS級からNAS級にランク減少し、重量汚染度は.mg/mlから.mg/mlに減少し、共に当社推奨の管理限界値内にありました。潤滑油は継続使用可能な状態にあると判断します。
報告№108-8024 報告№108-8024 | 分析№108-03431 分析№108-03431 | 108-03431 | 本試料油は、採油量がmlと少なく、汚染粒子数、汚染物重量は規定量確保できなかったため、参考値としてお考え下さい。分析の結果、全てのデータが良好であることから、この油は継続使用可能であり、潤滑状態も正常と判断します。特性低下全ての項目が良好な範囲にあったことから特性低下は認められず良好と判断します。有機物・有機化合物の結果、良好と判断します。有機物・有機化合物の結果、油劣化の兆候を示すカルボン酸の吸収が確認されていないことから、良好と判断します。色相は良好と判断します。色相はL.と新油値のL.に変化はなく、良好と判断します。汚染は良好と判断します。汚染粒子数は良好と判断します。汚染粒子数はNAS級と当社推奨の管理限界値のNAS級以内にあり、良好と判断します。汚染物重量は良好と判断します。汚染物重量は.mg/mlと当社推奨の管理限界値のmg/ml以内にあり、良好と判断します。摩耗摩耗は正常と判断します。摩耗粒子の結果は良好です。異常摩耗の早期発見パラメータであるフェログラフィーのIs値がのマイナス乗と良好の範囲にあり、潤滑状態は正常と判断します。金属濃度SOAPの結果は良好です。金属濃度SOAPの結果、外部から混入したと思われる亜鉛、ケイ素が検出されています。金属濃度酸溶解法の結果は良好です。金属濃度酸溶解法の結果、錫、外部から混入したと思われるバリウム、カルシウム、アルミニウム、ナトリウムが検出されています。
報告№109-09136 報告№112-00253 | 分析№109-001160 分析№112-001015 | 112-001015 | 潤滑油は継続使用可能な状態にあると判断します。粘度、全酸価、IR、RBOTの各データは良好でした。油の余寿命は、使用油の使用期間または使用時間が不明であったため、ご依頼の油の余寿命に関する検討は行えませんでした。ただし、今回の結果がmin、新油値がminであることから、使用期間を仮にヶ月間と仮定すれば余寿命は十二分にあると言えます。可能であれば、使用期間、あるいは使用時間の情報をご提供下さい。水分は良好でした。
報告№104-0378 報告№106-8010 | 分析№104-02669 分析№106-00911 | 106-00911 | 分析の結果、重量汚染度は前回のmg/mlから.mg/ml減少してmg/mlとなっているものの、依然として当社推奨の管理限界値を超えていました。汚染度が管理限界値を越えた原因は、D－SOAPの結果で油の添加剤成分の亜鉛がとカルシウムが検出されたことから、前回同様に油の添加剤成分の析出により発生したスラッジの影響と考えられました。このスラッジは粘着性があり、バルブ類の動作障害の原因になるため除去する必要があります。除去方法は、当社製清浄分散剤TS－の投与と濾過を実施されることを推奨します。これらのことは、重量汚染度がmg/mlと前回のmg/mlに比較して.mg/ml減少し、当社推奨の管理限界値を超えていたことD－SOAPの結果、油の添加剤成分である亜鉛、カルシウムが共に検出されたこと以上のことから判断しました。
報告№106-6023 報告№106-0085 | 分析№106-00388 分析№106-00455 | 106-00455 | 分析の結果、ギヤ歯面では厳しい金属接触による摩耗が発生しています。今後、更に摩耗が進行することが懸念されるため、夏期ピーク前に再度分析を実施し、摩耗の進行状況を確認されることを推奨します。一方、を示す粘度、水分、全酸価、IRの各データは良好であることから、この油は継続使用可能と判断します。これらのことは、異常摩耗の早期発見パラメータであるフェログラフィーのIs値がの乗と高く、摩耗粒子形態観察の結果、金属接触が厳しい場合に発生するシビア粒子が観察されたこと以上のことから判断しました。尚、主機停止中に油溜めから採油を実施しているため、油循環中の採油に比較して油中粒子が沈降して高濃度になっている部分を採油していると考えられます。したがって、油が循環している状態で採油を実施した場合に比較して、分析データが高くなり、異常な状態と判断してしまう可能性がありますので、今後の採油は、停止後なるべく早いタイミングで採油を実施されることを推奨します。トライボ診断では、歯車のタイプ形状、モジュール、歯幅、歯数、初期バックラッシが分かれば歯車の管理パラメータとして有効であるバックラッシの増加程度を推定し、バックラッシ調整の要否を判定するなど、より良い管理を行う事が出来ますので、次回トライボ診断実施時には各情報の提供をお願いします。
報告№109-09136 報告№111-00751 | 分析№109-001160 分析№111-003784 | 111-003784 | 潤滑油および軸受は継続使用可能な状態にあると判断します。但し、今後も摩耗の進行を傾向監視するため、以下の対策を推奨します。定期的な分析摩耗および油劣化の進行を監視するため、定期的に分析を実施し、分析データによる摩耗および油劣化の進行状況を確認することを推奨します。フェログラフィーIs値は異常摩耗の早期発見パラメータのつで、摩耗粒子を定量化するために用います。前回同様にIs値はのマイナス乗であり、潤滑状態は正常と判断できます。Iカップリング発光分光分析供試の潤滑油を分析した結果、検出された金属元素は、SOAPの結果表に示すように、銅、リン、亜鉛、ナトリウムでした。検出されたこれらの金属元素から発生箇所を推定すると銅・軸受等リン、亜鉛・オイル添加剤ナトリウム・外部混入異物であると思われます。このうち、機械部品が摩耗したと思われる元素はのグループです。銅を使用した箇所の溶出・摩耗前回に比較してSOAPで銅がppmからppmに増加していました。原因として以下の点が考えられます。：油の添加剤成分である亜鉛系添加剤と銅が反応して溶出する。：冷却用蛇管にフィンがついていた場合、振動により摩耗する。：及びの現象が同時に起こる。これらの原因のうち、分析の結果から今回はの可能性が高いと推定されます。銅の溶出および摩耗が発生している場合、冷却蛇管が溶解、又は、摩耗している場合、蛇管にピンホールが発生することへの注意が必要です。この場合、潤滑油に水分が混入しますので、水分濃度を監視する必要があります。さらに油中の銅濃度が以上になった場合、別添資料鉱油の酸化に対する金属触媒の影響に示すとおり油の劣化速度が加速しますので、銅濃度は以下で管理する必要があります。銅濃度が増加傾向を示すような場合、油種の変更が必要です。前回に比較して計数汚染度はNAS級からNAS級にランク減少し、良好でした。粘度、水分、全酸価、IR、RBOTの各データは良好でした。
報告№111-00372 報告№111-00372 | 分析№111-001676 分析№111-001751 | 111-001751 | グリースの物理的性状は良好と判断します。グリースは継続使用可能な状態にあると判断します。≪状態監視とパラメータ≫分析の目的および各分析のパラメータは以下の通りです。特性低下目的：グリースの分析結果から、グリースの物理的性状や劣化傾向などを確認する。全酸価JISK赤外線吸収スペクトルJISKちょう度JISK滴点JISK摩耗目的：グリース中の摩耗粒子を分析する事により、回転・摺動部の潤滑状態、摩耗劣化の程度、余寿命などを解析する。摩耗診断電子顕微鏡観察JISKX線マイクロアナリシス油中金属濃度JISK≪分析結果≫特性低下全酸価：良好全酸価.mgKOH/gは新油値の.mgKOH/gに比較し高くはあるものの、有機物・有機化合物試験の結果で油劣化の兆候を示すカルボン酸の吸収が見られないことから問題は無いと判断します。赤外線吸収スペクトル：良好ちょう度：良好ちょう度値はと当社推奨の管理限界値であるから以内に留まっています。滴点：良好滴点はと新油値のに比較し変化はないことから問題は無いと判断します。摩耗摩耗診断電子顕微鏡観察・X線マイクロアナリシス：今回は実施していません。油中金属濃度：今回は実施していません。
報告№105-0316 | 分析№105-01989 | 105-01989 | 濾過後の試料油を分析した結果、計数汚染度を除く項目は良好でした。濾過前の計数汚染度がNAS級に対して、濾過後がNAS級とランク上昇していました。計数汚染度がランク上昇していますが、濾過前がNAS級、濾過後がNAS級と、いずれも非常に清浄なレベルにあり、継続使用可能な状態にあると判断します。
報告№109-09136 報告№113-00696 | 分析№109-001160 分析№113-002988 | 113-002988_date140414 | 潤滑油は物理的性状が良好の範囲にあるものの、計数汚染度がやや高い値でした。今後、汚染度の増加に伴い、汚染物が潤滑部に噛み込むことによる摩耗の進行が懸念されます。軸受は継続使用可能な状態にあると判断します。但し、今後の摩耗推移を確認するためにも傾向監視を継続することが有効です。定期的な分析今後の汚染度の増加および疲労摩耗の推移を監視するため、定期的な分析実施を推奨します。新油との比較による評価を示す粘度、酸価のデータは新油値を基準として評価します。今後分析を実施する場合は、新油を同時に分析することをご検討下さい。異常摩耗の早期発見のパラメータであるIs値は、前回のレベルからレベルに上昇し、高い値でした。また、潤滑部の摩耗が認められたため、定期的に潤滑油分析を実施し、摩耗推移を監視することが有用と考えます。フェログラフィーで観察された代表的な粒子は、以下の通りです。正常な摩耗粒子・潤滑状態が正常なマイルド摩耗により発生。疲労摩耗粒子・繰返し応力による金属疲労で発生。大型化するとフレーキングの発生が懸念されます。観察された摩耗粒子の中には、約μmサイズの大型の疲労摩耗粒子が観察されました。大型の疲労摩耗粒子は、視野に個と少ないことから、直ちに異常ではないものの、今後の摩耗推移に注意が必要です。計数汚染度はNAS級と、当社推奨の管理限界値以下にあるものの、やや高い値でした。また、重量汚染度はmg/mlからmg/mlに増加し、当社推奨の管理限界値を超えていました。直ちに異常となる摩耗粒子は観察されていないことから継続使用可能と判断しますが、傾向監視をすることが有用です。フィルタ残渣に金属片、粘ちょう物、鉄錆、砂等が観察されたことから、汚染度が高い要因は、摩耗粒子、スラッジ、外部混入異物の影響と考えられます。水分、IRの各データは良好です。粘度粘度は.mm/sでした。当社に新油値のデータが無いため、新油カタログ値.mmsと比較すると、粘度変化率は-.％であり、当社推奨の管理限界値以下にあり、良好です。酸価は.mgKOH/gでした。当社に新油値のデータが無いことから、比較評価できませんでしたので、新油を分析し、比較評価をすることが有用です。
報告№109-09136 | 分析№109-001160 | 112-002831 | 粘度がISOVG規格外にありました。また、油中の汚染度が高いことから、以下の対策を推奨します。対象設備は継続使用可能な状態にあると判断します。但し、将来的な摩耗進行の有無を確認するためにも傾向監視を継続することが有効です。濾過摩耗粒子や異物等がギヤ歯面や軸受軌道面に噛み込むことによる摩耗の進行が懸念されるため、可能であれば濾過を推奨します。定期的な分析今後懸念される切削摩耗、疲労摩耗の進行を監視するため、定期的に分析を実施することを推奨します。新油との比較による評価を示す粘度、酸価のデータは新油データを基準として評価しています。今回は油名が不明であったため評価できませんでしたが、今後評価する場合は、使用している新油を同時に分析することをご検討下さい。使用油名の再確認粘度が規格外にあるため、使用油名の再確認を推奨します。はフェログラフィーおよびSOAP-Tの結果から総合的に判断した結果、継続使用は可能ですが、機器の機能を保持するためにも傾向管理が有用と考えます。フェログラフィー【定量分析：Is値】Is値は異常摩耗の早期発見パラメータのつで、摩耗粒子を定量化するために用います。Is値はの乗とやや高い値でした。フェログラフィー【定性分析：摩耗粒子および摩耗形態観察】分析結果から比較的多く観察された粒子は、以下の通りでした。シビア粒子・潤滑状態がやや厳しい凝着摩耗により発生。金属潤滑部が局部的に油膜切れを起していると考えられます。疲労摩耗粒子・繰返し応力を受けて発生。観察された摩耗粒子の中でもシビア粒子は、将来的な摩耗の進行に繋がる可能性を示唆しているため、傾向監視が必要と思われます。シビア粒子、黒錆は、凝着摩耗に分類されます。この摩耗粒子は、ギヤ歯面や軸受軌道面で凝着、破断を繰り返し、この過程で生じる移着粒子が成長して摩耗粒子となります。そのため、ギヤ歯面や軸受軌道面では局部的に油膜切れが発生していることを示しています。この状態が継続した場合、摩耗粒子のサイズは徐々に大型化していき、設備の損傷に至る場合がありますので、傾向監視が必要です。Iカップリング発光分光分析【SOAP-T】検出された金属元素から発生箇所を推定すると、以下の通りでした。鉄、鉛、錫、亜鉛・ギヤ、軸受等リン・添加剤カルシウム、バリウム、アルミニウム、ナトリウム・外部混入異物鉛を使用した箇所の溶出・摩耗SOAP-Tの結果、鉛がppm検出されたことから、鉛を使用した箇所の溶出・摩耗が発生していると推定されます。亜鉛系添加剤を使用している潤滑油で鉛が検出される場合、潤滑系統内でこれらの金属が亜鉛系添加剤の影響により溶出することが知られています。今回の検出は、この溶出と摩耗との双方によるものと考えられます。今後、別紙鉱油の酸化に対する金属触媒の影響に示すように濃度の増加に伴い酸化速度が速まる可能性があります。計数汚染度は、NAS級以上と当社推奨の管理限界値を超えていました。摩耗粒子の形態観察およびSOAP-Tの結果から、汚染度が高い要因は摩耗と外部混入異物の影響と思われます。粘度粘度は.mm/sとISOVG規格外にありました。適正な粘度範囲で使用していない場合、粘性抵抗が増大することにより、油温が上昇して、油劣化の進行に繋がることが懸念されます。水分はppmと当社推奨の管理限界値以下であり、良好でした。酸価は油名が不明であったため、新油データとの比較ができず評価できませんでした。潤滑油および設備の劣化比較と傾向はフェログラフィーおよびSOAP-Tの結果から総合的に判断した結果、前回同様に傾向管理が必要な状態にあると考えられます。フェログラフィー【定量分析：Is値】Is値は前回に比較しての乗から乗に上昇し、やや高い値でした。フェログラフィー【定性分析：摩耗粒子および摩耗形態観察】前回同様に疲労摩耗粒子が比較的多く観察されました。また、今回はシビア粒子が比較的多く観察されました。Iカップリング発光分光分析【SOAP-T】前回と比較して鉄がppmからppmに減少していました。また、鉛がppmからppm増加し、やや高い値で検出されました。計数汚染度は、前回同様にNAS級以上と当社推奨の管理限界値NAS級を超えていました。粘度粘度は前回に比較してmm/sから.mm/sに低下しているものの、前回同様にISOVG規格外にありました。水分は前回に比較してppmからppmに増加しているものの、前回同様に当社推奨の管理限界値以下であり、良好でした。酸価は前回に比較して.mgKOH/gから.mgKOH/gに低下していることから、油劣化は進行していないと考えられます。
報告№101-6028 | 分析№101-00242 | 101-00242 | 起動や停止時の周速の遅い時に油膜が切れ、スラストメタルとスラストランナーの接触が発生しているものと考えられます。分析の結果、フェログラフィーを除く項目は良好でした。フェログラフィーの摩耗粒子形態観察の結果、フレッティングにより発生した赤錆が多く見られ、且つ、D－SOAPでメタルの主成分である錫が検出されていることから、フレッティングにより、油膜が切れやすくなっていると考えられます。又、起動や停止時の周速の遅い時に油膜が切れ、スラストメタルとスラストランナーの接触が発生しているものと考えられます。現段階では、号スラストメタルのように、停止時にスラストメタル温度が一旦上がり、下がる現象は確認されていませんが、今後、発生する可能性があります。対策として、微振動が発生する可能性のある箇所、例えば、スラストランナーの支持部やスラストメタルの支持部等の再確認を実施されることを推奨します。尚、別添資料金属摩耗粉の平衡速度から計算する採油周期に示す通り、運転時間時間後には採油を実施できますので、時間経過後、直ちに分析を実施し、摩耗の進行状況を確認されることを推奨します。
報告№109-09136 報告№112-00204 | 分析№109-001160 分析№112-000823 | 112-000823_date120831 | 軸受は継続使用可能な状態にあると判断します。前回に比較してSOAP／D－SOAPの結果で、鉄および錫濃度に大きな変化はありませんでした。Is値は異常摩耗の早期発見パラメータのつで、摩耗粒子を定量化するために用います。前回に比較してIs値はのマイナス乗からマイナス乗に低下し、潤滑状態は正常と判断できます。前回に比較して計数汚染度はNAS級からNAS級にランク低下し、良好でした。分析結果は良好と判断します。計数汚染度計数汚染度はNAS級と当社推奨の管理限界値のNAS級以下にあり、良好と判断します。重量汚染度は.mg/mlと当社推奨の管理限界値のmg/ml以下にあり、良好と判断します。機器の潤滑状態機器の潤滑状態は正常と判断します。SOAPSOAPの結果、油の添加剤成分であるリンが検出されました。摩耗により発生する鉄および錫が検出されていないことから、良好と判断します。D－SOAPD－SOAPの結果、摩耗により発生する鉄および錫が検出されていないことから、良好と判断します。フェログラフィー異常摩耗の早期発見パラメータであるフェログラフィーのIs値がのマイナス乗と良好の範囲にあることから、潤滑状態は正常と判断します。
報告№105-0420 報告№106-0472 | 分析№105-02774 分析№106-02719 | 106-02719 | 分析の結果、摩耗の安定が確認され、転がり軸受は継続使用可能な状態にあると判断します。これらのことは、前回に比較して、計数汚染度はランク減少し、SOAP／D－SOAPの鉄濃度が減少したこと異常摩耗の早期発見パラメータであるフェログラフィーのIs値が前回のの乗から今回はの乗と桁改善されたこと以上のことから判断しました。尚、SOAPの結果でケイ素がppm検出されました。一般に、ケイ素は添加剤、或いは、外部混入の異物の可能性があると考えられますが、検出された原因は三つ考えられました。油の添加剤の消泡剤の主成分ですが、通常、消泡剤のケイ素は～程度ですので、今回検出されたケイ素は消泡剤である可能性がある。シリコングリースをシール部に塗布している場合、このシリコングリースが潤滑油に混入している可能性がある。けい砂などのケイ素を含む砂が混入した可能性がある。分析結果からは、三つ全ての可能性がありました。シリコングリースを使用している箇所があるかについてご確認ください。また、けい砂などの影響で切削摩耗が発生している場合がありますので、可能であれば、一旦更油などにより油槽内を清浄にすることを推奨します。
|  | 113-001714 | 対象設備は継続使用可能な状態にあると判断します。但し、今後の摩耗進行の有無を確認するためにも傾向監視を継続することが有効です。また、潤滑油の水分は更油が必要な濃度を超えていました。更油或いは部分更油による水分濃度の調整水分の影響により金属表面で腐食摩耗が発生し、発生した鉄錆等の粒子が潤滑部に噛み込み摩耗が進行することがありますので、予防措置として更油或いは部分更油などにより相対的に水分濃度を低くするなどの方法を推奨します。定期的な分析今後懸念される切削摩耗、凝着摩耗の進行を監視するため、定期的に分析を実施することを推奨します。はフェログラフィーおよびSOAP-Tの結果から総合的に判断した結果、継続使用は可能ですが、機器の機能を保持するためにも傾向管理が有用と考えます。フェログラフィー【定量分析：Is値】Is値は異常摩耗の早期発見パラメータのつで、摩耗粒子を定量化するために用います。Is値はの乗と、やや高い値でした。フェログラフィー【定性分析：摩耗粒子および摩耗形態観察】分析結果から比較的多く観察された粒子は、以下の通りでした。正常な摩耗粒子・潤滑状態が正常なマイルド摩耗により発生。切削粒子・異物や金属表面の微小突起による切削摩耗により発生。シビア粒子・潤滑状態がやや厳しい凝着摩耗により発生。金属潤滑部が局部的に油膜切れを起していると考えられます。観察された摩耗粒子の中でも切削粒子、シビア粒子は、将来的な異常摩耗の進行に繋がる可能性を示唆しているため、傾向監視が必要と思われます。詳細は、別紙傾向監視が必要な摩耗粒子をご覧ください。Iカップリング発光分光分析【SOAP-T】検出された金属元素から発生箇所を推定すると、以下の通りでした。鉄、鉛、銅、ニッケル、錫・エンジン部品等リン、亜鉛、カルシウム、マグネシウム・添加剤アルミニウム、ケイ素、ナトリウム・外部混入異物クランクピンメタルの摩耗SOAP-Tで錫がppm、ニッケルが、銅がppm検出されたことから、クランクピンメタルが摩耗していると推定されました。詳細は、別紙クランクピンメタルの摩耗をご覧ください。粘度、塩基価の各データは良好でした。水分は.と当社推奨の管理限界値を超えていました。今後、水分の影響でエンジン内部に錆が発生し、その影響で摩耗が発生する懸念があります。
報告№109-09377 報告№109-09377 | 分析№109-002525 分析№109-002525 | 109-002525 | 、汚染度、潤滑状態を確認する。分析の結果、全てのデータが良好であることから、この油は継続使用可能であり、潤滑状態も正常と判断します。は良好と判断します。粘度粘度はmm/sと新油値mm/sに比較して、粘度変化率は+％で、当社推奨の管理限界値である±％以内にあり、良好と判断します。水分はppmと当社推奨の管理限界値の以下であり、良好と判断します。全酸価全酸価は.mgKOH/gと新油値.mgKOH/g以内にあり、良好と判断します。IRIRの結果、油劣化の兆候を示すカルボン酸の吸収が確認されず、且つ、新油のスペクトルパターンとほぼ一致していることから、良好と判断します。汚染状態は良好と判断します。計数汚染度計数汚染度はNAS級と当社推奨の管理限界値のNAS級以内にあり、良好と判断します。重量汚染度は.mg/mlと当社推奨の管理限界値のmg/ml以内にあり、良好と判断します。機器の潤滑状態機器の潤滑状態は正常と判断します。SOAPによる油中金属濃度SOAPによる油中金属濃度の結果、外部から混入したと思われるリン、亜鉛、カルシウムが検出されました。SOAPによる油中金属濃度SOAPによる油中金属濃度の結果、外部から混入したと思われるカルシウム、ナトリウムが検出されました。摩耗粒子診断異常摩耗の早期発見パラメータであるIs値がのマイナス乗と良好の範囲にあることから、潤滑状態は正常と判断します。
報告№103-4027 | 分析№103-03019 | 103-03019 | 分析の結果、シリンダ内壁および銅を使用した箇所で摩耗が発生していることがわかりました。銅を使用した箇所は、クランク軸受などが考えられます。潤滑異常の早期発見パラメータのIs値がの乗と高い値で、且つ、汚染粒子濃度も非常に高い値です。この原因は、油中摩耗粒子などによる汚染粒子ですが、この汚染粒子が潤滑中の軸受摺動面に噛み込み、摩耗が進行することが懸念されます。油の清浄度を上げるとともに、その後、運転再開後～ヶ月後を目安に再度分析を実施し、摩耗の進行状況を確認することを推奨します。これらのことは、異常摩耗の早期発見パラメータであるIs値がの乗とやや高く、計数汚染度、重量汚染度、共に高いことD-SOAPの結果、鉄、銅が検出されていること以上のことから判断しました。
報告№104-0214 | 分析№104-01524 | 104-01524 | トライボ診断により、機器軸受の潤滑状態、潤滑油の劣化状態を診断することを目的としました。分析の結果、観察された摩耗粒子には、外部から混入した鉄錆等の異物が多く観察されたものの、分析結果から求めた機器の潤滑状態、潤滑油の性状が共に良好である事から現在の潤滑状態は良好な潤滑状態にあると判断します。前回と今回の分析結果からメタルの摩耗速度を判断するため、下式で摩耗速度を求め、現時点における平均的な摩耗深さを求めたところ、摩耗の深さは軸受表面から.μmであることが推定されました。y＝×-x＋.・ここでy：平均的な摩耗深さx：運転時間本軸受がこの摩耗速度で、摩耗の限界に到達する時間、いわゆる限界使用時間を試算すると、軸受の表面粗さをsとした場合の余寿命は約万時間になると推定されます。このことから、潤滑状態は良好な状態にあることが確認されました。尚、潤滑状態は良好であるものの、外部から混入した鉄錆等の異物が多く観察されており、これらの異物が軸受摺動面に噛み込み摩耗速度を上昇させる場合もありますので、定期的にトライボ診断を実施し、摩耗の進行速度を監視することを推奨します。
報告№109-09136 報告№110-00454 | 分析№109-001160 分析№110-002057 | 110-002057_101117 | 軸受軌道面には摩耗痕は見られるものの、継続使用可能な状態にあると判断します。但し、スラッジの発生や鉄がSOAPでppm、D-SOAPで検出され、同時に添加剤成分のリンがD-SOAPで.ppm検出されていることから、軸受軌道面で摩耗が進行していると考えられます。これらのことから、以下の対策を推奨します。更油今後、油中の酸成分の影響で金属表面が腐食して発生する腐食摩耗が発生することが懸念されるため、更油を推奨します。定期的な分析今後、摩耗の進行を監視するため、定期的に分析を実施し、摩耗の進行状況を確認することを推奨します。傾向監視のための次回採油時期は、回転数から理論的に求めます。本設備の回転数に関する情報が提供されなかったため、rpmと仮定し計算しました。その結果、次回の採油は最短で約時間となります。この時間は、油中汚染物が均一濃度になるために必要な時間であり、この時間を経過すれば、再分析の結果から摩耗速度を評価すことが可能となります。本計算は、回転数を仮定して求めていますので、次回分析実施時までに回転数等の設備情報をご提供下さい。
報告№109-09255 報告№109-09255 | 分析№109-001895 分析№109-001895 | 109-001895 | 今回の採油は、対象設備停止中に排油口から実施しているため、別紙油中粒子の沈降の影響に示すように、油中粒子などの固形物は沈降の影響を受けて分析データが高濃度に出る可能性があることから、このことを踏まえて結果を検討しました。本試料は、高濃度になっていると思われる対象設備停止中の排油口から実施した採油にもかかわらず、分析の結果は全て良好の範囲にあったことから、油は継続使用可能であり、また潤滑状態も正常と判断します。特性低下分析結果は、全項目が良好の範囲にありました。したがって、油の特性低下は認められず良好と判断します。粘度粘度はmm/sと新油値mm/sに対する粘度変化率が+.％でした。粘度変化率の推奨管理限界値は、±％以内となっていますが、今回の結果はこの範囲内にあることから、良好と判断します。全酸価全酸価は.mgKOH/gと新油値.mgKOH/g以内にあり、良好と判断します。酸化安定度酸化安定度は、新油値と比較して十分に残存していることが必要ですが、今回の残存率は新油の％となっており、当社推奨の管理限界値の％以上であったことから、良好と判断します。汚染水分による汚染は確認されず、良好と判断します。水分濃度水分濃度は、当社推奨の管理限界値の以下のppmであり、良好と判断します。摩耗潤滑状態は正常と判断します。異常摩耗の早期発見パラメータであるフェログラフィーのIs値は、潤滑状態が良好と判断できるのマイナス乗であったことから、潤滑状態は正常と判断します。
報告№105-0177 | 分析№105-01159 | 105-01159 | 濾過前の試料油を分析した結果、水分が前回のppmからppmに減少しているものの、処置領域にありました。尚、計数汚染度は、水分の影響でセンサーエラーを起こし測定不能でした。水分濃度が処置領域にあり、高い値を示していますので、今後、この水分の影響で腐食摩耗が発生することが懸念されます。これらの障害発生に対する弊害を勘案の上、予防処置として至急水分除去を実施されることを推奨します。
報告№109-09249 報告№111-00162 | 分析№109-001747 分析№111-000807 | 111-000807 | 潤滑油は継続使用可能な状態であり、また運転中における潤滑状態も正常であったものと判断します。本試料油は、汚染や摩耗に関するデータが異常として出やすいドレンバルブから採油されたにもかかわらず、分析結果の全ての分析項目の値が当社推奨の管理基準値を満たしており、新油分析値との比較結果も問題となる値はありませんでした。分析結果特性低下特性低下に係るパラメータの分析結果は良好と判断します。粘度粘度はmm/sと新油値mm/sに対する粘度変化率は-％で、当社推奨の管理限界値である±％以内にあり、良好と判断します。全酸価添加タービン油の全酸価は、油メーカによって初期値が違うため統一した管理基準を設定するのが困難であることから、当社では管理限界値を設定しておらず、新油分析値との比較及び他の分析項目の結果より全酸価の状態判断を行います。その結果、全酸価は.mgKOH/gと新油値.mgKOH/gに比較して若干高くなっていますが、IRチャートに示すように劣化の兆候として現れるカルボン酸などの有機物・有機化合物の発生が確認されていないことから、良好と判断します。酸化安定度酸化安定度はminであり、当社推奨の管理限界値のmin以上であることから良好と判断します。有機物・有機化合物有機物・有機化合物は、IRチャートによる新油分析値との比較の結果、cm-付近に劣化の兆候を示すカルボン酸の吸収が確認されていないことから、良好と判断します。色相はLであり、新油値のL.に比較して変化はないことから、良好と判断します。汚染に係るパラメータの分析結果は良好と判断します。水分はppmであり、当社推奨の管理限界値の以下であることから良好と判断します。汚染粒子数はNAS級であり、当社推奨の管理限界値のNAS級以内であることから良好と判断します。汚染度物重量は.mg/mlであり、当社推奨の管理限界値のmg/ml以内であることから良好と判断します。摩耗運転中における潤滑状態は正常であったものと判断します。異常摩耗の早期発見パラメータであるフェログラフィーのIs値がのマイナス乗と当社基準値と比較して良好の範囲にあったことから、潤滑箇所の潤滑状態は正常と判断します。金属濃度SOAP法により金属濃度を測定した結果、潤滑箇所で発生する金属接触によって検出される銅がppm、外部から混入したと思われる亜鉛がppm、ケイ素がppm検出されましたが僅かであり良好と判断します。金属濃度酸溶解法により金属濃度を測定した結果、潤滑箇所で発生する金属接触によって検出される銅、外部から混入したと思われるカルシウム、ナトリウムが検出されましたが僅かであり良好と判断します。
報告№109-09136 | 分析№109-001160 | 114-001015 | 対象設備は継続使用可能な状態にあると判断します。但し、カルシウムがやや高い値で検出されたことから、以下の対策を推奨します。更油および次回点検でピストンリング、シリンダライナの点検当該機の油中からカルシウム化合物がやや高い濃度で検出されたため、この化合物がコンロッドメタルやクランクメタルの摩耗を促進させる懸念があることから、予防措置として更油を推奨します。また、化合物発生の原因は、ピストンリング、シリンダライナの摩耗によって燃焼ガスの気密性が低下し、燃焼ガス中の硫黄分と油中のカルシウム添加剤が反応するためと考えられます。そのため、次回点検ではピストンリング、シリンダライナの摩耗状態の点検を推奨します。点検時期の前倒しSOAP-T法による分析で、鉄が.ppmと比較的高い値で検出されたことから、鉄を主成分とした部品、例えばシリンダライナやピストンリング等が摩耗していると推定され、また、メタルの主成分である錫がppm、鉛、銅がppm検出されたことから、コンロッドメタル、クランクメタルが局部的に摩耗していると推定されます。年前の分析データと今回のデータを比較したところ、メタルおよびピストンリング/シリンダライナの摩耗が進行していることから、点検時期の前倒しを検討するよう推奨します。新油の分析粘度、酸価、塩基価は、油の性能を評価するパラメータの一種です。油の性能低下は、新油との比較が必要なことから、未使用油の提供および分析による比較評価を推奨します。異常摩耗の早期発見のパラメータであるIs値は、前回に比較してレベルからレベルに低下しているものの、やや高い値でした。また、潤滑部の摩耗が認められたため、定期的に潤滑油分析を実施し、摩耗推移を監視することが有用と考えます。フェログラフィーで比較的多く観察された粒子は、以下の通りです。正常な摩耗粒子・潤滑状態が正常なマイルド摩耗により発生。シビア粒子・潤滑状態がやや厳しい凝着摩耗により発生。極微小領域で油膜切れが発生したことを示します。黒錆・潤滑状態がやや厳しい凝着摩耗により発生。局部的な厳しい金属接触と高い摩擦熱が発生していたことを示します。シビア粒子、黒錆は、摩擦面が将来的に異常摩耗へ進展する可能性を示唆しているため、傾向監視が有用と思われます。詳細は、別紙傾向監視が必要な摩耗粒子をご覧ください。固形カルシウム化合物の生成SOAP-Tでカルシウムがppm検出されました。この固形カルシウムは、潤滑油に混入した燃焼ガス中の酸成分がカルシウム添加剤と中和反応して生成される比較的硬い化合物のため、摺動面に噛み込み、切削摩耗が進行することが懸念されます。詳細は、別紙固形カルシウム化合物の生成をご覧ください。水分は良好です。粘度粘度はmm/sでした。新油との比較による評価が必要です。酸価はmgKOH/gでした。新油との比較による評価が必要です。塩基価はmgKOH/gでした。新油との比較による評価が必要です。
報告№107-4545 報告№111-00151 | 分析№107-02185 分析№111-000775 | 111-000775 | 潤滑油は継続続使用可能な状態にあると判断します。分析結果は良好と判断します。粘度粘度は.mm/sと新油値mm/sに比較して、粘度変化率は-.％で、当社推奨の管理限界値である±％以内にあり、良好と判断します。水分はppmと当社推奨の管理限界値の以下にあり、良好と判断します。全酸価全酸価は.mgKOH/gと新油値.mgKOH/g以下であり、良好と判断します。
報告№107-4530 報告№107-0270 | 分析№107-01164 分析№107-01447 | 107-01447 | 濾過前の試料油を分析した結果、前回に比較して計数汚染度がNAS級からD級にランク増加し、やや不良領域にありました。計数汚染度の粒子分布を見ると、μm以上の大型の粒子が多く、サンプル瓶の底部に肉眼で確認できる汚染物が多く見られました。今回の採油箇所が軸受油槽であることから、使用した採油機が汚染されていたか、或いは、採油時に異物が外部から混入した可能性も考えられました。正確な汚染度を確認するために、再度採油・分析を実施することを推奨します。
報告№108-0255 報告№108-0255 | 分析№108-01856 分析№108-01856 | 108-01856 | 分析の結果、ギヤ歯面、転がり軸受の軌道面、共に潤滑状態は正常であることが確認され、ギヤおよび軸受は継続使用可能な状態にあると判断します。これらのことは、前回に比較して、計数汚染度はランク減少し、SOAP／D－SOAPでギヤ歯面及び転がり軸受の摩耗により発生するの鉄濃度に大きな変化はないこと摩耗粒子形態観察の結果、μm以下の鉄系摩耗粒子が支配的であったこと以上のことから判断しました。尚、トライボ診断では、バックラッシの増加量を分析結果から計算できますので、構造が確認できる図面、ギヤの形式、歯形、モジュール、歯数、回転数、増速比、歯幅をお知らせ下さい。計算結果をご報告いたします。計数汚染度は良好と判断します。計数汚染度は良好と判断します。計数汚染度はNAS級と当社推奨の管理限界値のNAS級以内にあり、良好と判断します。重量汚染度は.mg/mlでした。重量汚染度は.mg/mlでした。機器の潤滑状態ギヤ歯面および転がり軸受の潤滑状態は正常と判断します。SOAPの結果、鉄および銅が検出されました。SOAPの結果、摩耗により発生する鉄および銅、油の添加剤成分であるリンが検出されました。D－SOAPの結果、鉄が検出されました。D－SOAPの結果、摩耗により発生する鉄が検出されました。フェログラフィーの結果は良好です。異常摩耗の早期発見パラメータであるフェログラフィーのIs値がの乗と良好の範囲にあり、摩耗粒子の形態観察の結果、μm以下の鉄系摩耗粒子が観察されました。
|  | 112-001989 | 潤滑油および対象設備は継続使用可能な状態にあると判断します。但し、今後も摩耗の進行を傾向監視するため、以下の対策を推奨します。定期的な分析今後懸念される切削摩耗や凝着摩耗の進行を監視するため、定期的に分析を実施することを推奨します。はフェログラフィーおよびSOAPの結果から総合的に判断した結果、やや厳しい状態にあると考えられます。フェログラフィー【定量分析：Is値】Is値は異常摩耗の早期発見パラメータのつで、摩耗粒子を定量化するために用います。今回のIs値はの乗と低い値でした。フェログラフィー【定性分析：摩耗粒子および摩耗形態観察】分析結果から比較的多く観察された粒子は、以下の通りでした。正常な摩耗粒子・潤滑状態が正常なマイルド摩耗により発生。切削粒子・異物や金属表面の微小突起による切削摩耗により発生。シビア粒子・潤滑状態がやや厳しい凝着摩耗により発生。金属潤滑部が局部的に油膜切れを起していると考えられます。観察された摩耗粒子の中でも切削粒子は、注意が必要です。ギヤボックスで切削摩耗が発生した場合、内部で使用されている転がり軸受が切削摩耗により生じた軌道面の損傷が起点となって、寿命が分の程度に低下することがあることから、切削摩耗には十分注意する必要があります。切削摩耗の発生原因となる混入異物が残留している場合、この異物により切削摩耗が継続して発生する可能性があります。Iカップリング発光分光分析【SOAP】検出された金属元素から発生箇所を推定すると、以下の通りでした。鉄、銅、亜鉛・ギヤ、軸受等リン・添加剤ナトリウム、ホウ素・外部混入異物SOAPの結果、亜鉛が検出されました。この亜鉛は、銅と同時に検出されていることから、銅合金を使用した箇所、例えばブッシュなどの摩耗が発生していると思われます。検出された濃度が比較的低濃度であることから、直ちに異常に進展するとは考えられませんが、定期的な分析による経過観察を推奨します。．粘度、水分、IR酸化度の各データは良好でした。
報告№109-09448 報告№110-00290 | 分析№109-002802 分析№110-001126 | 110-001126 | ・摩耗状態摩耗状態は、潤滑油中に含まれる金属成分とその濃度を調査し、調査の結果から評価します。金属元素と濃度の分析は、試料油を以上の高温で発光させ、その光を分光器で分光し、分光によって得られた光の強度と金属固有の波長とから元素を特定するIカップリング発光分光分析法を用います。今回の試料はギヤ油でしたが、検出された金属は、SOAPの結果表に示すように、鉄、鉛、銅、クロム、ニッケル、錫、リン、亜鉛、カルシウム、バリウム、アルミニウム、ケイ素、ナトリウムでした。これら検出された金属元素から発生箇所を推定すると、鉄、鉛、銅、クロム、ニッケル、錫・ギヤ歯面、軸受等リン・オイル添加剤亜鉛、カルシウム、バリウム、アルミニウム、ケイ素、ナトリウム・外部混入異物であると思われます。このうち、機械部品が摩耗したと思われる元素はのグループです。観察された粒子は、繰返し応力を受けて発生する疲労摩耗粒子と、異物の噛み込みなどで発生する切削粒子でした。これらのことから、ギヤ歯面では、疲労による疲労摩耗と、異物による切削摩耗が発生していることが分かりました。減速機で切削摩耗が発生した場合、減速機内部で使用されている転がり軸受が切削摩耗により生じた軌道面の損傷が起点となって寿命が分の程度に低下することがあることから、ギヤ歯面の切削摩耗には十分注意する必要があります。一方、潤滑状態は、摩耗粒子を定量化して異常を早期に発見するパラメータであるフェログラフィー法によるIs値が、やや厳しい潤滑状態を示すの乗となっていたことから、局部的には厳しい潤滑状態にはなっていることがわかりました。このように、潤滑油中の摩耗粒子には摩耗進行速度の早い切削摩耗が観察されたものの、使用には問題ないと判断できる範囲であることから今後の継続使用は十分可能であると思われます。・バックラッシご提供頂いたギヤの情報と鉄濃度からバックラッシを求めました。その結果、減速機の最も小型のギヤ個に摩耗が集中していたと仮定した場合でも、設備を更新した平成年から年間のバックラッシの増加量は×-μmと推定されました。バックラッシ増加分の上限値は、メーカにより差異はあるものの、当社の推奨するバックラッシは、一般に推奨されるμmを管理目安にしており、今回のデータが初期値からの増加量と仮定した場合、この値に比較して十分に小さい値です。累積稼働時間および更油後の稼働時間が分かれば、初期値からの増加量をより正しく計算することが出来ますので、お知らせ下さい。・汚染度計数汚染度はNAS級以上と当社推奨の管理限界値を超えていました。フィルタ表面の異物観察で金属片、砂等が観察されたことから、汚染度が高い要因は、摩耗と外部混入異物の影響と思われます。・粘度、水分、全酸価、IRは良好でした。ギヤおよび軸受は継続使用可能な状態にあると判断します。尚、今後も摩耗の進行を監視するため、定期的に分析を実施し、摩耗の進行状況を確認することを推奨します。は良好と判断します。粘度粘度はmm/sと新油値.mm/sに比較して、粘度変化率は-％で、当社推奨の管理限界値である±％以内にあり、良好と判断します。水分はppmと当社推奨の管理限界値の以下であり、良好と判断します。全酸価全酸価は.mgKOH/gと新油値.mgKOH/gに比較して高いものの、IRの結果で油劣化の兆候を示すカルボン酸の吸収が確認されていないことから、良好と判断します。IRIRの結果、油劣化の兆候を示すカルボン酸の吸収が確認されていないことから、良好と判断します。計数汚染度は当社推奨の管理限界値を超えていました。計数汚染度計数汚染度はNAS級以上と当社推奨の管理限界値のNAS級を超えていました。重量汚染度は.mg/mlでした。機器の潤滑状態摩耗粒子診断の結果、繰返し応力を受けて発生する疲労摩耗粒子と、異物の噛み込みなどで発生する切削粒子が観察されました。SOAPによる油中金属濃度SOAPによる油中金属濃度の結果、鉄、鉛、銅、クロム、ニッケル、錫、油の添加剤成分であるリン、外部から混入したと思われる亜鉛、バリウム、アルミニウム、ケイ素、ナトリウムが検出されました。SOAPによる油中金属濃度SOAPによる油中金属濃度の結果、鉄、油の添加剤成分であるリン、外部から混入したと思われるカルシウム、バリウム、アルミニウム、ナトリウムが検出されました。摩耗粒子診断異常摩耗の早期発見パラメータであるIs値がの乗とやや高く、繰返し応力を受けて発生する疲労摩耗粒子と、異物の噛み込みなどで発生する切削粒子が観察されました。
報告№108-0411 報告№110-00707 | 分析№108-02744 分析№110-003288 | 110-003288 | は、油の粘度変化率、油中のスラッジの発生量などを判断パラメータに、粘度、全酸価、IR、RBOTで評価します。分析の結果、油の粘性を示す粘度は、新油値の.mm/sに比較して粘度変化率が-％のmm/sとほぼ変化はなく、また油中のスラッジの発生量を示す全酸価は、新油値の.mgKOH/gに対して.mgKOH/gに減少し、さらにはIRの結果でも油が劣化した場合に発生するカルボン酸の発生も確認されず、酸化防止剤の残存量を示すRBOTは、限界値minに比較して、十分に残量があるminであった。以上のように、の健全性を示す各パラメータは全て良好であり、潤滑油の劣化は確認されませんでした。油の余寿命は、使用油の使用期間または使用時間が不明であったため、ご依頼の油の余寿命に関する検討は行えませんでした。ただし、分析の結果で新油値がminであったことから、使用期間を仮にヶ月間と仮定すれば余寿命は十二分にあると言えます。可能であれば、使用期間、あるいは使用時間の情報をご提供下さい。汚染度油中の水分を計測した結果、水分は.ppmと新油と同等であり、継続使用可能な状態にあることが確認されました。潤滑油は継続使用可能な状態にあると判断します。
報告№109-09136 報告№111-00371 | 分析№109-001160 分析№111-001670 | 111-001670 | 潤滑油および軸受は継続使用可能な状態にあると判断します。但し、疲労摩耗の進行が懸念されるため、以下の対策を推奨します。疲労摩耗の進行を監視するため、定期的に分析を実施し、摩耗の進行状況を確認することを推奨します。フェログラフィー異常摩耗の早期発見パラメータとして摩耗粒子を定量化して評価するフェログラフィーのIs値は、前回ののマイナス乗から乗に上昇しており、潤滑状態が厳しくなっていることを示していました。摩耗粒子の形態で比較的多く観察された粒子は、繰返し応力を受けて発生する疲労摩耗粒子、局部的に高圧・高温となる場合に発生するフリクションポリマでした。これらの摩耗粒子が観察された場合、潤滑部で発生している摩耗形態は、疲労による疲労摩耗であり、そして局部的ではあるものの高圧・高温の箇所が発生していることも分かります。Iカップリング発光分光分析供試の潤滑油を分析した結果、検出された金属元素は、SOAPの結果表に示すように、鉄、鉛、アンチモン、錫、リン、亜鉛、カルシウム、アルミニウム、ケイ素、ナトリウムが検出されました。これらの検出された金属元素から発生箇所を推定すると鉄、鉛、アンチモン、錫・軸受等リン・オイル添加剤亜鉛、カルシウム、アルミニウム、ケイ素、ナトリウム・外部混入異物であると思われます。このうち、機械部品が摩耗したと思われる元素はのグループです。前回に比較して計数汚染度はNAS級からNAS級からランク増加し、やや高い値でした。D－SOAPで油の添加剤成分であるリンが検出され、フィルタ表面の異物観察で表面が茶褐色で金属片、鉄錆、砂等が観察されたことから、汚染度が高い要因は、摩耗とスラッジ、そして外部混入異物の影響と思われます。前回同様に粘度、水分、全酸価、IRの各データは良好でした。
報告№104-4519 | 分析№104-00765 | 104-00765 | 回目の初期試験を実施した結果、前回に比較して重量汚染度がmg/mlからmg/mlと当社推奨の管理限界値を超えていました。重量汚染度が高い原因は、摩耗粒子形態観察で、局部的に高圧・高温となる場合に発生するフリクションポリマが観察されたことと、D－SOAPで油の添加剤成分である亜鉛がppm検出されたことから、以前使用していたモービルヘビーメディアムJに添加剤成分として含まれている亜鉛が析出してスラッジとなったためと考えられました。このスラッジは、軸受表面の静摩擦係数が上昇し、起動時のトルクが上昇し、起動開度が増加するなどの影響が発生する場合がありますので、スラッジを溶解し、無害化する当社製清浄分散剤TS－の投与と濾過を実施されることを推奨します。これらのことは、重量汚染度が、前回に比較してmg/mlからmg/mlに上昇し、光学顕微鏡写真に示すように、茶褐色状のスラッジが見られたこと異常摩耗の早期発見パラメータであるフェログラフィーのIs値が、.と良好の範囲にあるものの、摩耗粒子形態観察で、前回と同じく局部的に高圧・高温となる場合に発生するフリクションポリマが多く観察されたことD－SOAPで、前回に比較して亜鉛が.ppmからppmに上昇したこと以上のことから判断しました。
報告№107-0366 報告№108-0263 | 分析№107-01900 分析№108-01890 | 108-01890 | 濾過前の試料油を分析した結果、全てのデータが良好でした。尚、RBOTが前回に比較し、min上昇していました。RBOTが上昇した理由は、更油、補給を実施した仮設タンクで他の軸受油および圧油と混合して濾過を実施した濾過機配管内や仮設タンクなどに油が残留していた以上のことが考えられました。お客様からの情報および採油状況によると、およびではないことから、の可能性が考えられました。今後は、今回のRBOT値によりデータ管理を行います。
報告№102-0323 | 分析№102-03167 | 102-03167 | 前回の定期分析の結果で、摩耗粒子形態観察で異常摩耗の形態として分類する球状粒子が多く見られたため、増加の有無を確認する目的で臨時分析を実施しました。分析の結果、摩耗粒子形態観察で球状粒子が見られたのは、極僅かであり、増加していないことから、前回球状粒子が多く見られた要因は、溶接スパッタであることが判りました。これらのことは、異常摩耗の早期発見パラメータであるIs値が、.と非常に良好の範囲にあり、摩耗粒子形態観察で、球状粒子の量が前回よりも少なく、D－SOAPで、鉄がから.に減少していたことから判断しました。
報告№101-0055 | 分析№101-00614 | 101-00614 | μm以下の摩耗粒子が支配的であり、ベアリング寿命の指標と考えられているフレーキングの発生は確認されず、継続使用可能な状況にあると考えられます。粘度は良好と判断します。粘度は.mm/sと新油値mm/sに比較して、粘度変化率は-％と当社推奨の管理目安内にあり、良好と判断します。水分は良好と判断します。水分はppmと当社推奨の管理目安内にあり、良好と判断します。全酸価は良好と判断します。全酸価は.mgKOH/gと新油値.mgKOH/gに比較して変化はなく、良好と判断します。IRは新油に比較して変化はなく、良好と判断します。IRはチャートに示すように新油に比較して変化はなく、良好と判断します。計数汚染度はNAS級と良好と判断します。計数汚染度はNAS級と当社推奨の管理目安内にありました。重量汚染度は.mg/mlと汚染されていました。重量汚染度は.mg/mlと当社推奨の管理目安を超えており、汚染されていました。機器の潤滑状態鉄濃度がppmと高い値を示していた。SOAPの結果、ベアリングの軌道面、転動面の摩耗により発生したと思われる鉄がppm検出されました。鉄濃度がppmと高い値を示していた。D－SOAPの結果、ベアリングの軌道面、転動面の摩耗により発生したと思われる鉄がppm検出されました。μm以下の小さな摩耗粒子が支配的でした。やや大型の粒子が見られるものの、μm以下の摩耗粒子が支配的であり、ベアリング寿命の指標と考えられているフレーキングの発生は確認されず、継続使用可能な状況にあると考えられます。
|  | 113-002197 | フェログラフィーで観察された代表的な摩耗粒子は以下の通りです。疲労摩耗粒子・繰返し応力による金属疲労で発生。大型化するとフレーキングの発生が懸念されます。鉄錆、砂等・外部から混入したと考えられます。観察された摩耗粒子のサイズはμm以下と微小であることから、継続使用可能と判断しますが、摩耗の進行により摩耗粒子が大型化する可能性もあるため、引続き摩耗推移の監視が有用です。
報告№109-09094 報告№112-00124 | 分析№109-000872 分析№112-000466 | 112-000466_date121122 | 潤滑油は継続使用可能な状態にあると判断します。は良好でした。尚、RBOTがminと管理基本値のminに比較して.min減少していました。このまま継続使用した場合、この減少傾向から限界値に到達するのは、別紙図RBOTの減少傾向に示すように年月と推定されました。残りの継続使用期間は、約年ヶ月であると予測されます。≪状態監視とパラメータ≫分析の目的および各分析のパラメータは以下の通りです。特性低下目的：油の分析結果から、や劣化傾向ならびに添加剤の消耗程度、残存寿命などを確認する。粘度JISK酸価JISK赤外線吸収スペクトルJISK酸化安定度試験JISK汚染目的：油の分析結果から、砂塵あるいは水・異種油などによるや、異物混入の有無を確認する。水分JISK計数汚染度JISB重量汚染度JISB光学顕微鏡観察摩耗目的：油中の摩耗粒子を分析する事により、回転・摺動部の潤滑状態、摩耗劣化の程度、余寿命などを解析する。摩耗診断電子顕微鏡観察JISKX線マイクロアナリシス油中金属濃度JISK≪分析結果≫特性低下粘度：良好粘度値mm/sの管理基本値mm/sに対する変化率は+.％であり、○○管理限界値±％以内に留まっています。酸価：良好酸価.mgKOH/gは管理基本値の.mgKOH/g以内にあることから、問題は無いと判断します。赤外線吸収スペクトル：良好酸化安定度試験：良好酸化安定度試験の結果、数値minは○○管理限界値min以上に留まっており、現時点での使用は可能と判断します。汚染水分：良好水分値は○○管理限界値以内に留まっています。計数汚染度：今回は実施していません。重量汚染度：今回は実施していません。光学顕微鏡観察：今回は実施していません。摩耗摩耗診断電子顕微鏡観察・X線マイクロアナリシス：今回は実施していません。油中金属濃度：今回は実施していません。
報告№109-09136 報告№110-00269 | 分析№109-001160 分析№110-001054 | 110-001054 | は、摩耗粒子の形状、材質、サイズを判断パラメータに摩耗の発生箇所や原因、厳しさなどをフェログラフィー法およびIカップリング発光分光分析法による油中金属濃度で評価します。特に、フェログラフィー法により摩耗粒子をサイズ毎に配列・数値化して求めるIs値は、異常摩耗を早期発見するパラメータであり、また粒子の表面形状は摩耗の原因を知るパラメータにもなります。本試料油を発光分光分析のSOAP／D－SOAPの結果、前回に比較して鉄および錫濃度に大きな変化はなく、また異常摩耗の早期発見パラメータであるフェログラフィーのIs値も良好な潤滑状態であることを示すの乗の範囲にありました。潤滑油膜に混入した外部混入の異物や潤滑摺動部で発生した摩耗粒子は、摩耗を促進させ、或いは摩擦係数を上昇させるなど、潤滑状態に悪影響を与える因子であり、そのため油中異物の粒子数と重量は潤滑状態を評価するパラメータとして使用します。油中粒子数を計測した結果、前回同様に計数汚染度はNAS級から等級に変化はなく、良好でした。水分は前回に比較してからppm上昇したものの、当社推奨の管理限界値内にあり、良好でした。は、油の粘度、油中のスラッジの発生量を判断パラメータに、粘度、全酸価、IR、RBOTで評価します。分析の結果、油の粘性を示す粘度は、新油値のmm/sに比較して粘度変化率が-.％のmm/sとほぼ変化はなく、また油中のスラッジの発生量を示す全酸価は、新油値の.mgKOH/gに比較して.mgKOH/gと大きな変化はなく、劣化は確認されなかった。さらにはIRの結果でも油が劣化した場合に発生するカルボン酸の発生も確認されず、酸化防止剤の残存量を示すRBOTは、限界値minに比較して、十分に残量があるminであった以上のことから、潤滑油の劣化は確認されませんでした。潤滑油および対象設備は継続使用可能な状態にあると判断します。
報告№109-09136 報告№111-00053 | 分析№109-001160 分析№111-000231 | 111-000231 | サンプリングした時点では、軸受は継続使用可能な状態にあると判断できますが、軸受軌道面では異物の噛み込みにより発生した摩耗粒子が多く観察され、異常摩耗の早期発見パラメータであるフェログラフィーのIs値が厳しいの乗領域にあることから、今後軸受軌道面において疲労摩耗が急激に進行する場合もあるため、安全をみて今回定検時に軸受を交換することを推奨します。なお、更油からの使用時間をもとに潤滑油の余寿命を評価したところ、潤滑油は次回定検まで使用可能と判断できました。次回定検時に更油を実施しない場合は、酸化安定度を知るための分析を実施し、余寿命を確認することを推奨します。異常摩耗の早期発見パラメータとして摩耗粒子を定量化して評価するフェログラフィーのIs値は、潤滑状態が厳しいの乗でした。摩耗粒子には、正常な潤滑状態で発生する正常摩耗粒子に加え、異物の噛み込みにより発生する切削粒子も観察されていました。転がり軸受に切削粒子が観察された場合、軸受寿命が分の程度に低下することも知られています。切削摩耗により生じた軌道面の損傷が起点となって転がり軸受の寿命となるフレーキングに進展することが懸念されます。損傷による事故予防のため軸受の交換を推奨します。酸化安定度はminであり、当社推奨の管理限界値のmin以上であることから、良好と判断します。
報告№109-09136 報告№112-00059 | 分析№109-001160 分析№112-000149 | 112-000149 | 前回同様に潤滑油は清浄な状態にあることが確認されました。計数汚染度・重量汚染度前回に比較して計数汚染度はNAS級からNAS級にランク増加し、重量汚染度は.mg/mlから.mg/mlに共に増加しているものの、当社推奨の管理限界値内にあり、良好でした。粒度分布粒度分布は、試料油が清浄であることから測定に必要とする適正な散乱強度がえられず測定できませんでした。
報告№109-09136 報告№111-00266 | 分析№109-001160 分析№111-001258 | 111-001258 | 潤滑油は継続使用可能な状態にあると判断します。粘度、全酸価、IR、RBOTの各データは良好でした。油の余寿命は、使用油の使用期間または使用時間が不明であったため、ご依頼の油の余寿命に関する検討は行えませんでした。ただし、分析の結果で新油値がminであったことから、使用期間を仮にヶ月間と仮定すれば余寿命は十二分にあると言えます。可能であれば、使用期間、あるいは使用時間の情報をご提供下さい。本試料油の添加剤は、一般に、タービン油に比較して極圧添加剤や摩耗防止剤などの濃度が高く、この影響でRBOT試験の結果が変動する傾向があります。そのため、ギヤ油の余寿命の評価をタービン油と同等の精度で得るには、RBOTの結果に加え、粘度、水分、全酸価、IRなどのデータを総合的に判断することが必要です。水分は良好でした。
報告№109-09136 報告№113-00463 | 分析№109-001160 分析№113-001919 | 113-001919 | 潤滑油および減速機は継続使用可能な状態にあると判断します。但し、SOAP-Tで新油と一致しないデータが確認されました。異種油の混入および油名の確認分析データから新油と一致しないデータが確認されたことから、異種油の混入または油名が違っている可能性があります。油は設備の条件にあった適正な性能のものを使用することが重要であるため、異種油の混入の有無、油名を再確認することを推奨します。診断結果は良好でした。粘度前回に比較して今回の粘度は、mm/sからmm/sに低下していました。新油値mm/sに比較して、粘度変化率は-％で、当社推奨の管理限界値である±％以内であり、良好と判断します。水分前回に比較して今回の水分は、ppmからに減少し、当社推奨の管理限界値の以下であり、良好と判断します。酸価・IR酸価劣化の進行度は、酸価およびIRの結果から総合的に判断します。前回に比較して今回の酸価は、.mgKOH/gから.mgKOH/gに上昇していました。新油値.mgKOH/gに比較して高いものの、IRの結果で油劣化の兆候を示すカルボン酸の吸収が確認されていないことから、良好と判断します。は良好と判断します。計数汚染度前回に比較して今回の計数汚染度は、NAS級からNAS級にランク低下し、当社推奨の管理限界値NAS級以下であり、良好と判断します。重量汚染度前回に比較して今回の重量汚染度は、.mg/mlからmg/mlに増加しているものの、当社推奨の管理限界値mg/ml以下であり、良好と判断します。光学顕微鏡写真重量汚染度で濾過したフィルタ表面上の夾雑物を光学顕微鏡で観察した結果、金属片、鉄錆、砂等が観察されました。総合的に判断した結果、は許容範囲内にあり、機器は継続使用可能と判定します。フェログラフィー【異常摩耗指数：Is値】Is値は異常摩耗の早期発見パラメータのつで、摩耗程度を定量化するために用います。今回のIs値はの乗と、低い値でした。但し、前回に比較してIs値の上昇が確認されたことから、Is値の上昇傾向および限界値到達予測を表に示しました。Is値が限界値に達するのは年月と推定されました。フェログラフィー【定性分析：摩耗粒子の形態観察】観察された全ての粒子量は少でした。Iカップリング発光分光分析【SOAP-T】検出された金属元素と、想定される発生箇所は、以下の通りです。鉄、銅、錫・ギヤ、軸受等リン、亜鉛、カルシウム、ナトリウム・外部混入異物SOAP-Tの結果、前回同様にリン、亜鉛が高い値で検出されました。リンと亜鉛は、添加剤成分として添加されていることがありますが、ダフニータービンオイルはリン、亜鉛が含まれていません。このことから、添加剤の投与、異種油の混入、油名の誤り等が考えられます。バックラッシ検出された鉄濃度を基にバックラッシ増加量の計算を行いました。ご提供いただいた減速機に関する情報から遊星歯車機構であることが分かりました。遊星歯車は、太陽歯車、内歯車、そして遊星歯車から構成されています。遊星歯車の個数は個ですので、遊星歯車と内歯車、遊星歯車と太陽歯車の接触点は合計で箇所となります。今回は、歯幅が不明でしたので歯幅をmmと仮定し、この部分のバックラッシを求めました。その結果、今回までの累計鉄濃度が、ギヤ歯面から、平均的に摩耗して発生していたと仮定した場合、バックラッシの増加量は以下の通りと推定されます。表バックラッシ増加量接触箇所 バックラッシ増加量上限値[μm] バックラッシ増加量[μm] 内歯車-遊星歯車 約. 遊星歯車-太陽歯車 . 約. バックラッシの初期値が不明であるため、増加量の上限値を適正なバックラッシの最大値と最小値の差としました。今回の推定されたバックラッシ増加量は上限値に比較して十分に小さい値であり、良好であると推定できます。
報告№104-8014 | 分析№104-00609 | 104-00609 | 精点Aを実施した結果、重量汚染度が当社推奨の管理限界値を大きく超えていました。汚染の要因は、D－SOAPで亜鉛が検出されていることから、モービルヘビーメディアムJに添加剤として含まれている亜鉛が析出してスラッジとなったためと考えられました。このスラッジは、粘着性があり、バルブの動作障害の発生原因となることが知られていることから、バルブ動作障害の予防のため、TS－の投与と濾過を実施されることを推奨します。これらのことは重量汚染度がmg/mlと当社推奨の管理限界値を超えていたことD－SOAPで、油の添加剤成分の亜鉛が検出されたこと光学顕微鏡写真の結果、茶褐色状のスラッジが見られたこと以上のことから判断しました。
報告№109-09136 報告№112-00684 | 分析№109-001160 分析№112-003163 | 112-003163 | 潤滑油は継続使用可能な状態にあると判断します。軸受は継続使用可能な状態にあると判断します。はフェログラフィーおよびSOAP/D-SOAPの結果から総合的に判断した結果、正常な状態にあると考えられます。フェログラフィー【定量分析：Is値】Is値は異常摩耗の早期発見パラメータのつで、摩耗粒子を定量化するために用います。今回のIs値はのマイナス乗と低い値でした。フェログラフィー【定性分析：摩耗粒子および摩耗形態観察】分析結果から観察された全ての粒子量は少でした。Iカップリング発光分光分析【SOAP／D-SOAP】検出された金属元素から発生箇所を推定すると、以下の通りでした。錫・軸受等リン・添加剤カルシウム、ケイ素、ナトリウム・外部混入異物軸受の余寿命金属元素分析で軸受メタルの主成分である錫が検出されたため、前回と今回の分析結果を基にメタル摩耗の状態を検討しました。検討には、下式で摩耗速度を計算し、その結果から現時点における平均的な摩耗深さを求めました。その結果、摩耗の深さは軸受表面から.μmであると推定できました。y=×-x-.----ここでy:平均的な摩耗深さx:運転時間本軸受がこの摩耗速度で、摩耗の限界に到達する時間、いわゆる限界使用時間を試算すると、軸受の表面粗さをsとした場合の余寿命は約万時間になると推定され、摩耗速度が非常に小さく、良好な潤滑状態が継続しているものと判断できます。計数汚染度、重量汚染度は共に良好でした。．粘度、水分、酸価、IR、RBOTの各データは良好でした。尚、別紙RBOTの減少傾向から油の余寿命を求めた結果、本試料は直近の更油から起算して稼働日数が年月まで使用可能であることが分かりました。
報告№109-0029 報告№109-0029 | 分析№109-00134 分析№109-00134 | 109-00134 | 分析の結果、摩耗は安定していると判断します。これらのことは、前々回に比較して、計数汚染度は等級に変化はなく、SOAP／D-SOAPの鉄および錫濃度に変化がないこと異常摩耗の早期発見パラメータであるフェログラフィーのIs値がのマイナス乗と良好の範囲にあること以上のことから判断しています。は良好と判断します。計数汚染度は良好と判断します。計数汚染度はNAS級と当社推奨の管理限界値のNAS級以内にあり、良好と判断します。重量汚染度は良好と判断します。重量汚染度は.mg/mlと当社推奨の管理限界値のmg/ml以内にあり、良好と判断します。機器の潤滑状態機器の潤滑状態は正常と判断します。SOAPの結果は良好です。SOAPの結果、油の添加剤成分であるリンが検出されています。摩耗により発生する鉄および錫が検出されていないことから、良好と判断します。D－SOAPの結果は良好です。D－SOAPの結果、摩耗により発生する鉄および錫が検出されていないことから、良好と判断します。フェログラフィーの結果は良好です。フェログラフィーの結果、異常摩耗の早期発見パラメータであるIs値がのマイナス乗と良好の範囲にあることから、潤滑状態は正常と判断します。
報告№109-09249 報告№111-00162 | 分析№109-001747 分析№111-000852 | 111-000852 | 潤滑油は継続使用可能な状態であり、また運転中における潤滑状態も正常であったものと判断します。但し、異種油等が混入した可能性があるため、以下の対策を推奨します。今後、異種油等の混入が原因で油劣化が進行することが懸念されるため、定期的な分析を実施すると共に、油名の再確認をすることを推奨します。フェログラフィー異常摩耗の早期発見パラメータとして摩耗粒子を定量化して評価するフェログラフィーのIs値は、潤滑状態が正常なの乗でした。Iカップリング発光分光分析供試のタービン油を分析した結果、検出された金属は油中金属元素の結果表に示すように、鉄、鉛、錫、亜鉛、カルシウム、ナトリウムでした。これら検出された金属元素から発生箇所を推定すると、鉄、鉛、錫・軸受等亜鉛、カルシウム、ナトリウム・外部混入異物であると思われます。このうち、機械部品が摩耗したと思われる元素はのグループです。水分、汚染粒子数、汚染度物重量の各データは良好でした。有機物・有機化合物の結果、cm-付近に新油と異なるピークが確認されました。異種油が混入した可能性が考えられます。今回の分析結果だけでは異種油の特定は出来ませんが、現状では異種油等の混入が原因となる油の劣化は確認されていませんので、早急な対策を行う必要はないと考えます。分析結果特性低下特性低下に係るパラメータの分析結果は、IRチャートの結果から新油との相違点が確認されたことから異種油の混入があったものと考えられました。粘度粘度はmm/sと新油値mm/sに対する粘度変化率は+.％で、当社推奨の管理限界値である±％以内にあり、良好と判断します。全酸価添加タービン油の全酸価は、油メーカによって初期値が違うため統一した管理基準を設定するのが困難であることから、当社では管理限界値を設定しておらず、新油分析値との比較及び他の分析項目の結果より全酸価の状態判断を行います。その結果、全酸価は.mgKOH/gと新油値.mgKOH/gに比較して若干高くなっていますが、IRチャートに示すように劣化の兆候として現れるカルボン酸などの有機物・有機化合物の発生が確認されていないことから、良好と判断します。酸化安定度酸化安定度はminであり、当社推奨の管理限界値のmin以上であることから良好と判断します。有機物・有機化合物有機物・有機化合物は、IRチャートによる新油分析値との比較の結果、cm-付近に劣化の兆候を示すカルボン酸の吸収が確認されていないことから、良好と判断します。但し、別紙IR吸収パターンの相違から分かるように、新油と異なる有機物・有機化合物の存在が確認されました。色相はL.であり、新油値のL.に比較して変化はないことから、良好と判断します。汚染に係るパラメータの分析結果は良好と判断します。水分は.ppmであり、当社推奨の管理限界値の以下であることから良好と判断します。汚染粒子数はNAS級であり、当社推奨の管理限界値のNAS級以内であることから良好と判断します。汚染度物重量は.mg/mlであり、当社推奨の管理限界値のmg/ml以内であることから良好と判断します。摩耗運転中における潤滑状態は正常であったものと判断します。異常摩耗の早期発見パラメータであるフェログラフィーのIs値がの乗と当社基準値と比較して良好の範囲にあったことから、潤滑箇所の潤滑状態は正常と判断します。金属濃度SOAP法により金属濃度を測定した結果、金属元素は検出されませんでした。金属濃度酸溶解法により金属濃度を測定した結果、潤滑箇所で発生する金属接触によって検出される鉄が、鉛、錫が、外部から混入したと思われる亜鉛が、カルシウムが、ナトリウムが検出されましたが僅かであり良好と判断します。
報告№109-09136 | 分析№109-001160 | 114-001097 | 減速機は継続使用可能な状態にあると判断します。SOAP-Tの結果、金属濃度の顕著な増加はなく、は良好と判断します。平歯車のバックラッシご提供いただいた減速機に関する情報から、平歯車の組み合わせの段変速機構であることが分かりました。この歯車の構成から接触点は合計で箇所となります。検出された鉄濃度を基にギヤのバックラッシの増加量を求めました。その結果、接触点で平均的に摩耗が発生していたと仮定した場合、バックラッシの増加量は更油後から時間で.μmと推定されました。更油前の摩耗深さと積算すると、.μmとなります。バックラッシ増加量の上限値は、歯車の情報から約.μmと推定され、この値に比較して十分に小さい値でした。ウォームギヤの摩耗量ご提供いただいた油量とウォームホイールの仕様から、ウォームホイール歯面の平均的な摩耗深さを銅濃度から計算した結果、更油後から時間で.μmと推定されました。更油前の摩耗深さと積算すると、.μmとなります。摩耗深さは、すなわちギヤのバックラッシの増量を示すこととなり、メーカが規定するバックラッシ許容値と照合することでウォーム減速機のメンテナンス時期を検討する材料にもできます。
報告№109-09250 報告№109-09250 | 分析№109-001836 分析№109-001836 | 109-001836 | 潤滑油および本軸受は継続使用可能な状態にあると判断できますが、軸受軌道面では切削摩耗の発生が確認されており、今後継続して発生することが懸念されるため、再度分析を実施し、摩耗の進行状況を傾向監視することを推奨します。尚、油名を再確認するとともに、異種油混入の有無を確認されることを併せて推奨します。特性低下特性低下に係るパラメータの分析結果は良好と判断します。粘度粘度はmm/sと新油値mm/sに対する粘度変化率は+.％で、当社推奨の管理限界値である±％以内にあり、良好と判断します。全酸価添加タービン油については、当社では管理限界値を設定しておらず、新油分析値との比較及び他の分析項目の結果より全酸価の状態判断を行います。その結果、全酸価は.mgKOH/gと新油値に比較して若干高くなっていますが、IRチャートに示すように劣化の兆候として現れるカルボン酸などの有機物・有機化合物の発生が確認されていないことから、異常のない値と判断します。酸化安定度酸化安定度はminであり、当社推奨の管理限界値のmin以上であることから、良好と判断します。有機物・有機化合物有機物・有機化合物は、IRチャートによる新油分析値との比較の結果、cm-付近に劣化の兆候を示すカルボン酸の吸収が確認されていないことから、良好と判断します。尚、IRチャートによる新油分析値との比較の結果、新油には確認されないcm-付近に吸収が確認されました。色相はLであり、新油値のL.に比較して大きな変化はないことから、良好と判断します。汚染に係るパラメータの分析結果は、汚染粒子数はやや高い値でした。水分はであり、当社推奨の管理限界値の以下であることから、良好と判断します。汚染粒子数はNAS級であり、当社推奨の管理限界値のNAS級以内にあるものの、やや高い値でした。汚染度物重量は.mg/mlであり、当社推奨の管理限界値のmg/ml以内であることから、良好と判断します。摩耗フェログラフィーによる摩耗粒子の観察の結果、異物の噛み込みなどで発生する切削粒子が観察されました。異常摩耗の早期発見パラメータであるフェログラフィーのIs値がの乗とやや高く、摩耗粒子の形態観察の結果、異物の噛み込みなどで発生する切削粒子が観察されました。金属濃度SOAP法により金属濃度を測定した結果、鉛がppm、外部から混入したと思われる亜鉛がppm、カルシウムがppm、バリウムがppm検出されました。金属濃度酸溶解法により金属濃度を測定した結果、潤滑箇所で発生する金属接触によって検出される鉄が.pm、外部から混入したと思われる亜鉛が、カルシウム、アルミニウム、ナトリウムが検出されました。
報告№105-4544 報告№105-4544 | 分析№105-01337 分析№105-01337 | 105-01337 | 分析の結果、を示す粘度、水分、全酸価、IRの各データは当社推奨の管理限界値内にあり、この油は継続使用可能と判断します。一方、潤滑状態は、本設備には油濾過機が設置されているため、常時、油中粒子が除去されていることを考慮した診断・解析が必要で、ここでは、濾過機が診断に与える影響も検討しました。減少率油濾過機が設置されている場合の診断では、濾過機の入口と出口の汚染度を評価して行う必要があります。今回は油濾過機の出口から採取した試料がありませんので、濾過による油中粒子の減少率を推定により求めます。推定には濾過能力が良好とされる一般的な濾過率.として解析を行います。尚、濾過率を考慮した油中粒子数の減少率は油濾過機の吐出量と総油量との比から換算します。本機の油濾過機の吐出量は毎時L、設備油量はLですので、この事から計算した減少率はとなります。平衡濃度油濾過機により油中粒子数が時間で％減少するとした場合、油がパスして増加する粒子数は、今回計数汚染度の～μmレンジですと個/mlの％の個/mlとなります。更に、この発生粒子数から、平衡濃度を下式により求めます。平衡濃度＝発生粒子数／減少率・式油濾過機が設置されていない場合の減少率を.とすると平衡濃度は個/mlとなります。このことから分かるように、本試料油中の汚染度は、油濾過機が設置されていることでNAS級と清浄になっていますが、油濾過機がないと仮定した場合、計算により求めたように～μmレンジの汚染度はNAS級の汚染状態になる可能性を示唆するものととらえる事が出来ます。他のレンジを同様に計算すると以下のようになり、NAS級以上となります。 前回 今回 ～ ～ ～ ～ 以上 等級 級 級以上 今後の対策潤滑状態をより精密に確認するため、油槽から採油すると同時に油濾過機の濾過前と濾過後の位置から採油を実施し、分析結果から減少率を導き、その減少率を上記方法により油濾過機がない場合の粒子数を求め、その粒子数の変化により金属接触が進行しているか落ち着いてきているのかを確認されることを推奨します。尚、採油を主機停止時間後に実施しているため、油循環中の採油に比較して油中粒子が沈降して高濃度になっている部分を採油していると考えられます。したがって、油が循環している状態で採油を実施した場合に比較して、分析データが高くなり、異常な状態と判断してしまう可能性がありますので、今後の採油は、停止直後、或いは、油循環中に採油を実施されることを推奨します。
報告№106-0227 報告№107-0036 | 分析№106-01279 分析№107-00157 | 107-00157 | 濾過前の試料油を分析した結果、粘度がmm/sと新油のmm/sに比較して、粘度変化率は+％で、やや不良領域にありました。現在、ISOVGからISOVGに移行しているため異常ではなく、本試料油は継続使用可能と判断します。尚、RBOTが前回に比較し、min上昇したのは、採油箇所の違いによるものと思われます。前回の採油箇所は、集油槽から実施していたのに対し、今回は深層式濾過機の採油口から実施したため、濾過機内部に残留していた油が僅かに混合した可能性があり、この影響でRBOTが上昇した場合も考えられます。次回濾過前の採油を実施する際には、濾過機を油循環回路に設定するなど潤滑油を十分に循環した後、採油を実施し、採油後に濾過回路に切り替えて濾過を開始することを推奨します。
報告№109-09249 報告№110-00306 | 分析№109-001747 分析№110-001361 | 110-001361 | 号機R－CH過給機タービン側油中金属の分析は、試料油を以上の高温で発光させた光を分光器で分光し、金属固有の波長から元素を特定するとともに、光の強度から濃度を求めるIカップリング発光分光分析法を用います。また摩耗状態は、SOAP法により求めた金属成分と濃度に、フェログラフィー法による早期発見パラメータであるIs値と摩耗粒子分析とを加味し、さらに摩耗粒子の形態により摩擦面で発生している摩耗機構を推定して総合的に判断します。Iカップリング発光分光分析供試のディーゼルエンジン油を分析した結果、検出された金属は油中金属元素の結果表に示すように、鉄、鉛、ニッケル、リン、亜鉛、カルシウム、ナトリウムでした。これら検出された金属元素から発生箇所を推定すると、鉄、鉛、ニッケル・軸受等リン、亜鉛、カルシウム・オイル添加剤ナトリウム・外部混入異物であると思われます。このうち、機械部品が摩耗したと思われる元素はのグループです。フェログラフィー摩耗粒子分析結果から観察された粒子は、潤滑状態が正常な場合に発生する摩耗粒子でした。潤滑状態と摩耗形態異常摩耗の早期発見パラメータとして摩耗粒子を定量化して評価するフェログラフィーのIs値は、潤滑状態が正常なの乗となっていました。摩耗粒子の観察結果から潤滑部では正常な潤滑状態であるマイルド摩耗が発生していることが分かりました。水分は良好でした。粘度、全塩基価、酸化安定度、有機物・有機化合物の各データは良好でした。潤滑油および軸受は継続使用可能な状態にあると判断します。分析結果特性低下特性低下に係るパラメータの分析結果は良好と判断します。粘度粘度は.mm/sと新油値.mm/sに対する粘度変化率は+％で、当社推奨の管理限界値である±％以内にあり、良好と判断します。全塩基価全塩基価はmgKOH/gであり、当社推奨の管理限界値のmgKOH/g以上にあることから良好と判断します。酸化安定度酸化安定度はminであり、当社推奨の管理限界値のmin以上であることから良好と判断します。有機物・有機化合物有機物・有機化合物は、IRチャートによる新油分析値との比較の結果、cm-付近に劣化の兆候を示すカルボン酸の吸収が確認されていないことから、良好と判断します。色相はLであり、新油値のLに比較して大きな変化はないことから、良好と判断します。汚染に係るパラメータの分析結果は、水分は良好でした。水分は.ppmであり、当社推奨の管理限界値の以内にあり、良好と判断します。汚染粒子数はNAS級でした。汚染度物重量はmg/mlでした。摩耗フェログラフィーによる摩耗粒子の観察の結果、潤滑状態が正常な場合に発生する摩耗粒子が比較的多く観察されました。異常摩耗の早期発見パラメータであるフェログラフィーのIs値がの乗と良好の範囲にあり、摩耗粒子の形態観察の結果、潤滑状態が正常な場合に発生する摩耗粒子が比較的多く観察されました。金属濃度SOAP法により金属濃度を測定した結果、潤滑箇所で発生する金属接触によって検出される鉛がppm、ニッケルがppm、油の添加剤成分であるリンがppm、亜鉛がppm、カルシウムがppm、外部から混入したと思われるナトリウムがppm検出されました。金属濃度酸溶解法により金属濃度を測定した結果、潤滑箇所で発生する金属接触によって検出される鉄、鉛が、油の添加剤成分であるカルシウムが、ナトリウムが検出されました。
報告№108-0061 報告№108-0061 | 分析№108-00310 分析№108-00310 | 108-00310 | 分析の結果、全てのデータが良好であることから、この油は継続使用可能であり、潤滑状態も正常と判断します。は良好と判断します。粘度は良好と判断します。粘度はmm/sと新油値mm/sに比較して、粘度変化率は-％で、当社推奨の管理限界値である±％以内にあり、良好と判断します。水分は良好と判断します。水分は.ppmと当社推奨の管理限界値の以下であり、良好と判断します。全酸価は良好と判断します。全酸価は.mgKOH/gと新油値に比較して高い値でした。これは、年月に当社製清浄分散剤TS－を投与したためであり、異常ではありません。IRの結果、良好と判断します。IRの結果、油劣化の兆候を示すカルボン酸の吸収が確認されていないことから、良好と判断します。RBOTの結果、良好と判断します。RBOTはminと当社推奨の管理限界値のmin以上であり、良好と判断します。は良好と判断します。計数汚染度は良好と判断します。計数汚染度はNAS級と当社推奨の管理限界値のNAS級以内であり、良好と判断します。重量汚染度は良好と判断します。重量汚染度は.mg/mlと当社推奨の管理限界値のmg/ml以内であり、良好と判断します。機器の潤滑状態機器の潤滑状態は正常と判断します。SOAPの結果は良好です。SOAPの結果、錫がppm、油の添加剤成分であるが検出されました。D－SOAPの結果は良好です。D－SOAPの結果、外部から混入したと思われるナトリウムが検出されました。フェログラフィーの結果は良好です。異常摩耗の早期発見パラメータであるフェログラフィーのIs値が×のマイナス乗と良好の範囲にあり、潤滑状態は正常と判断します。
報告№109-09136 報告№110-00023 既報では、軸受の交換を推奨した４号ロール№３のＩｓ値は１０の８乗でしたが、本軸受はこの値に比較して５桁低い１０の３乗となっています。 | 分析№109-001160 分析№110-000075 | 110-000075 | ・摩耗状態SOAP／D－SOAPの結果、潤滑油中からは摩耗により発生した鉄および銅が検出されました。検出されたこれらの金属は、粒子観察の結果から異物の噛み込みなどで発生する切削粒子、転がり接触などが繰り返えされて発生する疲労摩耗粒子に、保持器と推定される銅合金のシビア粒子、局部的に高圧・高温となる場合に発生するフリクションポリマでした。これらのことから、潤滑部では切削摩耗疲労摩耗が混在して発生していることが分かりました。切削摩耗発生の原因となる混入異物が残留している場合、この異物により切削摩耗が継続して発生する可能性があり、加えて軸受の寿命が分の程度に低下することが知られており、定期的なトライボ診断による状態監視が必要と考えます。フリクションポリマは、潤滑油が軌道面で高圧下に押し込められ高圧状態になると同時に、圧縮熱も発生して高温状態になります。その結果、潤滑油が重合して発生することが知られています。そのため、高圧高温状態の解消がなされなければ、潤滑油は劣化する場合があります。銅を使用した箇所が摩耗していることが確認されました。転がり軸受の型番が不明であるため、保持器に銅合金が使用されているか確認することは出来ませんでしたが、仮に保持器で使用されていた場合、保持器の摩耗が進行することで転動体とのギャップが大きくなると共に振動が増大し、摩耗の進行につながることが懸念されます。本軸受は、転がり軸受寿命の指標としている摩耗粒子が観察されなかったことから、フレーキングは発生しておらず、継続使用は可能な状態あると判断できるものの、異常摩耗の早期発見パラメータであるフェログラフィーのIs値がの乗と高い範囲にあることから、潤滑状態は厳しい状態にあると思われます。・汚染度計数汚染度はNAS級以上と汚染されていました。汚染度が高い要因は、摩耗によるものと思われます。結論μmサイズの摩耗粒子が観察されており、これらの摩耗粒子がドレンプラグマグネットに捕捉されたものと思われます。軸受は継続使用可能な状態にあるものの、以下の対策が必要です。今後、切削摩耗等の進行を監視することと、油劣化の進行を確認するため、定期的に分析を実施し、摩耗の進行状況を確認することを推奨します。次回採油時期は、理論的に求めると最短で約時間となります。この時間は、油中汚染物が均一になるために必要とする時間であり、この時間を経過すれば、再分析の結果から潤滑状態の傾向を確認することが可能となります。理論時間を参考に次回採油時期を検討されることを推奨します。
報告№109-09094 報告№111-00372 | 分析№109-000870 分析№111-001711 | 111-001711 | 有機物・有機化合物試験で検出されたピークには新油と異なるピークが確認されました。尚、RBOTがminと新油値のminに比較してmin減少していました。このまま継続使用した場合、この減少傾向から限界値に到達するのは、別紙図RBOTの減少傾向に示すように年月と推定されました。残りの継続使用期間は、約ヶ月であると予測されます。潤滑油は継続使用可能な状態にありますが、残りの継続使用期間が約ヶ月と定検周期のヶ月を下回っており、更油を計画されることを推奨します。IRの結果で新油と異なるピークが検出されたことから、油名が違うか、或いは、異種油が混入した可能性が考えられますので、確認する必要があります。≪状態監視とパラメータ≫分析の目的および各分析のパラメータは以下の通りです。特性低下目的：油の分析結果から、や劣化傾向ならびに添加剤の消耗程度、残存寿命などを確認する。粘度JISK全酸価JISK赤外線吸収スペクトルJISK酸化安定度試験JISK汚染目的：油の分析結果から、砂塵あるいは水・異種油などによるや、異物混入の有無を確認する。水分JISK計数汚染度JISB重量汚染度JISB光学顕微鏡観察摩耗目的：油中の摩耗粒子を分析する事により、回転・摺動部の潤滑状態、摩耗劣化の程度、余寿命などを解析する。摩耗診断電子顕微鏡観察JISKX線マイクロアナリシス油中金属濃度JISK≪分析結果≫特性低下粘度：良好粘度値mm/sの新油値mm/sに対する変化率は+％であり、当社推奨の管理限界値±％以内に留まっています。全酸価：良好全酸価.mgKOH/gは新油値の.mgKOH/g以内にあることから問題は無いと判断します。赤外線吸収スペクトル：良好酸化安定度試験：良好酸化安定度試験の結果、数値minは当社推奨の管理限界値min以上に留まっており、現時点での使用は可能と判断します。汚染水分：良好水分値.ppmは当社推奨の管理限界値以内に留まっています。計数汚染度：今回は実施していません。重量汚染度：今回は実施していません。光学顕微鏡観察：今回は実施していません。摩耗摩耗診断電子顕微鏡観察・X線マイクロアナリシス：今回は実施していません。油中金属濃度：今回は実施していません。
報告№109-09136 報告№111-00490 | 分析№109-001160 分析№111-002248 | 111-002248 | 潤滑油および減速機は継続使用可能な状態にあると判断します。バックラッシによる評価トライボ診断では、バックラッシの増加量を分析結果から計算できますので、構造が確認できる図面、ギヤの形式、歯形、モジュール、歯数、歯幅をお知らせ下さい。計算結果をご報告いたします。最適な採油方法本試料油は、機器停止中にドレンプラグから採油されています。機器が停止している状態では、別紙油粒子の沈降の影響に示すように油槽内で撹拌がなくなり固形物が沈降するため、油中汚染度は高くなると推定されます。今後の採油は、極力運転中もしくは停止直後の油槽中層部から実施されることを推奨します。フェログラフィー異常摩耗の早期発見パラメータとして摩耗粒子を定量化して評価するフェログラフィーのIs値は、潤滑状態が正常なの乗でした。摩耗粒子の形態で比較的多く観察された粒子は、潤滑状態が正常な場合に発生する摩耗粒子でした。これらの摩耗粒子が観察された場合、潤滑部で発生している摩耗形態は、正常なマイルド摩耗であることが分かります。Iカップリング発光分光分析供試の潤滑油を分析した結果、検出された金属元素は、SOAPの結果表に示すように、鉄、銅、錫、リン、カルシウム、バリウム、ケイ素、ナトリウムでした。検出されたこれらの金属元素から発生箇所を推定すると鉄、銅、錫・ギヤ・軸受等リン・オイル添加剤カルシウム、バリウム、ケイ素、ナトリウム・外部混入異物であると思われます。このうち、機械部品が摩耗したと思われる元素はのグループです。計数汚染度はやや高い値でした。フィルタ表面の異物観察で金属片、鉄錆、砂等が観察されたことから、汚染度が高い要因は、摩耗と外部混入異物の影響と思われます。粘度、水分、酸価、IRの各データは良好でした。
報告№104-0371 | 分析№104-02596 | 104-02596 | 濾過前の試料油を分析した結果、計数汚染度が前回NAS級から、今回NAS級に約年ヶ月でランク上昇しました。摩耗粒子形態観察及びフィルタ写真の結果、鉄錆・砂等が多く観察されているため、汚染度が上昇した要因は、外部から混入した異物によるものと考えられます。鉄錆等の異物は、通常運転中、過去作業中、今回採油時などに混入したと考えられます。又、潤滑異常の早期発見パラメータである摩耗過酷度を示すIs値がと非常に良好の範囲にあることから、潤滑状態は良好な状態にあると判断します。
|  | 113-001048 | 対象設備は継続使用可能な状態にあると判断します。但し、摩耗粒子の形態観察で黒錆が比較的多く観察されていることから、将来的な摩耗進行の有無を確認するためにも傾向監視を継続することが有効です。に示す対策を推奨します。定期的な分析凝着摩耗の進行を監視するため、定期的に分析を実施し、分析データによる摩耗の進行状況を確認することを推奨します。フェログラフィーおよびSOAP-Tの結果から総合的に判断した結果、継続使用は可能ですが、今後の機器の機能を確認するためにも傾向管理が有用と考えます。フェログラフィー【Is値】Is値は異常摩耗の早期発見パラメータのつで、摩耗粒子を定量化するために用います。前回に比較してIs値はの乗から乗に上昇し、やや高い値でした。フェログラフィー【摩耗粒子および摩耗形態】分析結果から比較的多く観察された粒子は、以下の通りでした。正常な摩耗粒子・潤滑状態が正常なマイルド摩耗により発生。黒錆・潤滑状態がやや厳しい凝着摩耗により発生。金属接触が厳しく、且つ、高い摩擦熱が発生していると考えられます。観察された摩耗粒子の中でも黒錆は、将来的な摩耗の進行に繋がる可能性を示唆しているため、傾向監視が必要と思われます。黒錆は、凝着摩耗に分類されます。これらの摩耗粒子は、摺動面および軌道面で凝着、破断を繰り返し、この過程で生じる移着粒子が成長して摩耗粒子となります。そのため、摺動面および軌道面では局部的に油膜切れが発生していることを示しています。この状態が継続した場合、摩耗粒子のサイズは徐々に大型化していき、最終的には軸受の損傷に至る場合があります。Iカップリング発光分光分析【SOAP-T】検出された金属元素から発生箇所を推定すると、以下の通りでした。鉄、鉛、銅、アンチモン、錫・エンジン部品リン、亜鉛、カルシウム・添加剤アルミニウム、ケイ素、ナトリウム、マグネシウムホウ素・外部混入異物銅を使用した箇所の溶出・摩耗SOAP-Tで前回に比較して銅がppmから増加したことから、銅を使用した箇所の溶出・摩耗が発生しています。亜鉛系添加剤を使用している潤滑油で銅が検出される場合、潤滑系統内でこれらの金属が亜鉛系添加剤の影響により溶出することが知られています。今回の検出は、この溶出と摩耗によるものと考えられます。今後、別紙鉱油の酸化に対する金属触媒の影響に示すように濃度の増加に伴い酸化速度が速まる可能性があります。余寿命評価余寿命は、転がり軸受の場合、当社の研究成果からIs値が指数関数的に上昇していくことが確認されています。この経験を基にフェログラフィーのIs値と稼働時間からから余寿命を予測しました。前回と今回のIs値から管理限界値のの乗に到達するまでの時間は時間と推定されます。
報告№109-09136 報告№112-00091 | 分析№109-001160 分析№112-000285 | 112-000285 | 潤滑油は継続使用可能な状態にあると判断します。粘度、全酸価、IR、RBOTの各データは良好でした。油の余寿命は、使用油の使用期間または使用時間が不明であったため、ご依頼の油の余寿命に関する検討は行えませんでした。ただし、分析の結果で新油値がminであったことから、使用期間を仮にヶ月間と仮定すれば余寿命は十二分にあると言えます。可能であれば、使用期間、あるいは使用時間の情報をご提供下さい。水分は良好でした。
報告№109-09136 | 分析№109-001160 | 113-002400 | 分析結果で特徴的なのは、油中汚染物の重量汚染度がmg/mlと異常に高いことと、油中金属成分に、摺動部材である鉄とクロム、そして軸受メタル成分が検出されたこと、そして、添加剤が化学反応してスラッジ化し高濃度で検出されたことです。中でも、スラッジ化した添加剤成分は比較的高濃度であったことから、添加剤が化学反応を起こす要因が内在していたと推定されます。一般に、添加剤がスラッジ化する要因として、油中水分による添加剤の加水分解する、極圧添加剤のリン系添加剤と、耐摩耗性、油性向上、酸化防止を目的とした亜鉛系添加剤とが化学反応する潤滑摺動面の異常な温度上昇により添加剤が反応する、等が挙げられます。加水分解に影響する本試料油の油中水分濃度は、ppmと比較的高濃度であったことから、油中水分がスラッジ化の要因のひとつと思われます。また、添加剤が加水分解を起こすと、発生した水酸化カルシウムや水酸化亜鉛とリン酸が反応し、リン酸カルシウムやリン酸亜鉛といった硬い結晶を生成し、これがメタル等の摺動面に噛み込み摩耗を促進させ軸受損傷に至ることがあります。これらの結果から今回の過負荷原因を推定すると、油中水分の影響により加水分解を起こした添加剤がスラッジ化し、そのスラッジに含まれる硬い異物が軸受摺動面に噛み込んでメタルを摩耗させ、その結果、メタルの潤滑性が低下して過負荷状態になったと考えられます。更油スラッジによる摩擦抵抗の増加や潤滑不良を防止するため、更油を推奨します。定期的な分析真空ポンプの潤滑油中の水分濃度が上昇する直接の原因は、ピストン式のポンプであればオイルリングやシリンダの摩耗により外部から混入した空気中の水分が凝縮したためと考えられるため、今後の対策としては真空ポンプの潤滑油分析により鉄濃度と水分濃度、そして、フェログラフィーにより異常な摩耗が発生していないかを診断することが必要と思われますので、これらを定期的に実施することを推奨します。異常摩耗の早期発見のパラメータであるIs値は、レベルと高い値でした。また、摺動部の摩耗が認められたため、定期的に潤滑油分析を実施し、摩耗推移を監視することが有用と考えます。フェログラフィーで観察された代表的な粒子は以下の通りです。正常な摩耗粒子・潤滑状態が正常なマイルド摩耗により発生。切削粒子・異物や金属表面の微小突起による切削摩耗により発生。シビア粒子・潤滑状態がやや厳しい凝着摩耗により発生。金属潤滑部が局部的に油膜切れを起していると考えられます。赤錆・フレッティングにより発生。切削粒子、シビア粒子、赤錆は、摩擦面が将来的に異常摩耗へ進展する可能性を示唆しているため、傾向監視が有用と思われます。詳細は、別紙傾向監視が必要な摩耗粒子をご覧ください。重量汚染度はmg/mlと、当社推奨の管理限界値以下を超えていました。フィルタ残渣に粘ちょう物が観察され、SOAP-Tで油の添加剤成分であるリン、亜鉛、カルシウムが非常に高い値で検出されたことから、汚染度が高い要因は、スラッジの影響と思われます。水分は.と比較的高濃度でした。
報告№101-0157 | 分析№101-01327 | 101-01327 | 摩耗の過酷度がの乗とやや高い値を示しており、ベアリング保持器、軌道面、転動面に摩耗が発生しています。保持器の摩耗により発生した粒子には粒子サイズがμmと大型の粒子も見られますが、軌道面、転動面の摩耗により発生した粒子は、μm未満と比較的小さく、軌道面、転動面の摩耗はマイルド状況で進行していると考えられました。今後、これまでに発生した軌道面、転動面の小さな損傷が起点となってフレーキングに進展することが懸念されるため、ヶ月毎に分析を実施し、摩耗の進行状況を確認されることを推奨します。粘度は新油値との比較が必要です。粘度はmm/sとISOVG規格の油種を使用している場合、規格値～mm/s以内にあり良好と判断します。尚、粘度は新油値との比較が必要ですので、貴発電所で使用している新油をご提供ください。水分は良好です。水分はと当社推奨の管理限界値内にあり、良好と判断します。全酸価は新油値との比較が必要です。全酸価は.mgKOH/gですが、新油値との比較が必要ですので、貴発電所で使用している新油をご提供ください。計数汚染度が当社推奨の管理限界値を超えていました。計数汚染度はNAS級以上と当社推奨の管理限界値を超えていました。重量汚染度は当社推奨の管理限界値を超えていました。重量汚染度はmg/mlと当社推奨の管理限界値を超えていました。機器の潤滑状態SOAPの結果、保持器の摩耗により発生した銅が検出されました。SOAPの結果、保持器の摩耗により発生した銅がppm検出されました。銅以外には、油の添加剤成分であるリンがppm、亜鉛がppm、カルシウムがppm検出されました。D－SOAPの結果、ベアリングの摩耗により発生した鉄、銅が検出されました。D－SOAPの結果、ベアリングの摩耗により発生した鉄が、銅がppm検出されました。鉄以外には、油の添加剤成分が析出して発生した亜鉛がppm、カルシウムがppm、リンが検出されました。フェログラフィーの結果、ベアリング保持器、転動面、軌道面の摩耗が確認されました。摩耗の過酷度を示すフェログラフィーのIs値がの乗とやや高い値を示していました。摩耗粒子の形態観察の結果、ベアリング保持器の摩耗により発生した粒子、軌道面、転動面の摩耗により発生した粒子が見られました。
報告№102-8046 | 分析№102-00844 | 102-00844 | 本試験は、圧油集油槽の油が白濁した原因調査をするために油槽中層部、底部から採油し、分析を実施しました。分析の結果、水分、重量汚染度、フェログラフィーを除く項目は良好でした。水分がppmと当社推奨の管理基準値を大きく超えていることから、油が白濁した原因は、水分混入によるものと考えられました。また、重量汚染度の結果、mg/mlと当社推奨の管理基準値を超えていました。摩耗粒子の形態観察をフェログラフィーにより行った結果、油中には腐食粒子の一種である赤錆が観察されています。そして、D－SOAPの結果では、油の添加剤成分のバリウムがppm検出されています。このことから、重量汚染度が高い要因は、水分の影響で発生した腐食粒子と油の添加剤成分が析出したためと考えられました。今後、潤滑油中の水分の影響で腐食が進み、腐食摩耗が進むことが予想され、且つ、水分の影響で発生するスラッジの影響でバルブの動作障害の発生が懸念されるため、至急水分除去をされると共に、水分混入箇所を確認されることが必要です。尚、水分除去後にスラッジを取り除くために濾過も実施されることを併せて推奨します。
報告№105-6050 報告№106-0021 | 分析№105-01529 分析№106-00098 | 106-00098 | トライボ診断の結果、ギヤ歯面で発生している摩耗形態は、マイルド摩耗と呼ぶ良好な状態にあることが確認されました。このことから、現在のところ本減速機は継続使用可能と判断します。参考に、SOAP／D－SOAPの鉄濃度から、ギヤ歯面の摩耗量を推定し、さらにはバックラッシの増加分を求めることで、減速機の摩耗状態を確認しました。摩耗状態の確認は、減速機の構造から検討した結果、最も負荷が大きく、摩耗が進行しやすい箇所をスパイラルベベルギヤとスパイラルベベルピニオンと推定し、この部分のバックラッシの増加分を求めました。分析結果から得られた鉄濃度を使用して求めたバックラッシは、減速機に摩耗が集中していたと仮定した場合、初期値から.μm増加したものと推定されました。バックラッシ増加分の上限値は、メーカにより差異はあるものの、当社の推奨するバックラッシは一般に推奨されるμmを管理目安にしており、今回のデータはこの値に比較して十分に小さいことから、本歯車は継続使用可能な状態にあり分解点検の必要はないと判断します。これらのことは、SOAP／D－SOAPで、ギヤの摩耗により発生する鉄が検出されたこと異常摩耗の早期発見パラメータであるIs値がの乗と良好の範囲にあり、摩耗粒子形態観察の結果、μm未満のマイルドな鉄系粒子が多く観察されたこと以上のことから判断しました。
報告№104-6043 報告№104-6043 | 分析№104-00745 分析№104-00745 | 104-00745 | 精点Aを実施した結果、を示す粘度、水分、全酸価、IR、RBOTの各データは管理限界値内にあり、この油は継続使用可能と判断します。本試料油は、油槽に油濾過機が設置されているため、油中の粒子が除去されていますので、診断は油濾過機による油中粒子減少率を考慮して潤滑状態を解析する必要があります。油濾過機による油中の摩耗粒子の減少率は油濾過機の入口と出口の汚染度を評価し、その結果から求めますが、今回は油濾過機の出口から採取した試料がありませんので、減少率を一般的な濾過率.で解析しました。その結果、油がパスして増加する粒子数は、今回計数汚染度の～μmレンジで個/mlとなりました。これをもとに、油濾過機が設置されていない場合の減少率を.と仮定して平衡濃度を求めたところ、油中粒子数は、個/mlとなりました。このことから分かるように、本試料油中の汚染度は、油濾過機が設置されていることでNAS級になっていますが、油濾過機がないと仮定した場合、計算により求めたように～μmレンジの汚染度はNAS級の汚染状態になる可能性を示唆するものととらえる事が出来ます。他のレンジを同様に計算すると以下のようになり、NAS級以上となります。～ ～ ～ ～ 以上 等級 級以上 清浄な状態にある汚染度ですが、計数汚染度の結果、前回に比較してやや増加しており、今後、更に摩耗が進行する可能性がありますので、傾向を見るため、油槽から採油すると同時に油濾過機の濾過前と濾過後の位置から採油を実施し、分析結果から減少率を導き、その減少率を正確に求め、その粒子数の変化により金属接触が進行しているか落ち着いてきているのかを確認されることを推奨します。尚、RBOTが前回に比較し、min上昇したのは、新油の補充等の影響が考えられます。今後は、今回のRBOT値によりデータ管理を行います。主機運転中・濾過機停止中集油槽マンホールより吸引ポンプにて採取。
報告№109-09136 | 分析№109-001160 | 113-002315 | 対象設備は継続使用可能な状態にあると判断します。但し、カルシウムがやや高い値で検出されたことから、以下の対策を推奨します。更油および次回点検でピストンリング、シリンダライナの点検当該機の油中からカルシウム化合物がやや高い濃度で検出されたため、この化合物がコンロッドメタルやクランクメタルの摩耗を促進させる懸念があることから、予防措置として更油を推奨します。また、化合物発生の原因は、ピストンリング、シリンダライナの摩耗によって燃焼ガスのシール性が低下し、燃焼ガス中の硫黄分と油中のカルシウム添加剤が反応するためと考えられます。そのため、次回点検ではピストンリング、シリンダライナの摩耗状態の点検を推奨します。定期的な分析今後の摩耗推移を監視するため、定期的な分析実施を推奨します。新油の分析粘度、酸価、塩基価は、油の性能を評価するパラメータの一種です。油の性能低下は、新油との比較が必要なことから、未使用油の提供および分析による比較評価を推奨します。異常摩耗の早期発見のパラメータであるIs値は、レベルとやや高い値でした。また、潤滑部の摩耗が認められたため、定期的に潤滑油分析を実施し、摩耗推移を監視することが有用と考えます。フェログラフィーで比較的多く観察された粒子は、以下の通りです。正常な摩耗粒子・潤滑状態が正常なマイルド摩耗により発生。切削粒子・異物や金属表面の微小突起による切削摩耗により発生。シビア粒子・潤滑状態がやや厳しい凝着摩耗により発生。極微小領域で油膜切れが発生したことを示します。球状粒子・微小領域における溶融摩耗により発生。高熱が発生した箇所があると考えられます。黒錆・潤滑状態がやや厳しい凝着摩耗により発生。局部的な厳しい金属接触と高い摩擦熱が発生していたことを示します。切削粒子、シビア粒子、球状粒子、黒錆は、摩擦面が将来的に異常摩耗へ進展する可能性を示唆しているため、傾向監視が有用と思われます。詳細は、別紙傾向監視が必要な摩耗粒子をご覧ください。固形カルシウム化合物の生成SOAP-Tでカルシウムがppm検出されました。この固形カルシウムは、潤滑油に混入した燃焼ガス中の酸成分がカルシウム添加剤と中和反応して生成される比較的硬い化合物のため、摺動面に噛み込み、切削摩耗が進行することが懸念されます。詳細は、別紙固形カルシウム化合物の生成をご覧ください。粘度粘度はmm/sでした。新油との比較による評価が必要です。水分は.ppmと当社推奨の管理限界値以下であり、良好です。酸価はmgKOH/gでした。新油との比較による評価が必要です。塩基価はmgKOH/gでした。新油との比較による評価が必要です。
報告№109-09136 報告№111-00149 | 分析№109-001160 分析№111-000745 | 111-000745_date111125 | 酸化安定度は、新油値に比較して大きな値であり減少傾向は確認されませんでした。更油から今回採油までのヶ月間で酸化防止剤の消耗は確認されていないことから、継続して使用した場合でも使用条件が同様であれば、次回定検まで使用できる可能性が高いと判断します。次回定検時に更油を実施しない場合は、酸化安定度を知るための分析を実施し、余寿命を確認することを推奨します。酸化安定度はminであり、当社推奨の管理限界値のmin以上であることから、良好と判断します。
報告№109-09448 報告№110-00299 | 分析№109-002802 分析№110-001180 | 110-001180 | 摩耗状態摩耗状態は、潤滑油中に含まれる金属成分と濃度を調査し、その結果で評価します。金属元素と濃度の分析は、試料油を以上の高温で発光させ、その光を分光器で分光し、分光によって得られた光の強度と金属固有の波長とから元素を特定するIカップリング発光分光分析法を用います。今回の試料は作動油でしたが、検出された金属は、SOAPの結果表に示すように、クロム、ニッケル、リン、亜鉛、カルシウム、ナトリウムでした。これら検出された金属元素から発生箇所を推定すると、クロム、ニッケル・摺動面等リン・オイル添加剤亜鉛、カルシウム、ナトリウム・外部混入異物であると思われます。このうち、機械部品が摩耗したと思われる元素はのグループです。観察された粒子は、潤滑状態が正常な場合に発生する摩耗粒子であったことから、潤滑部ではマイルド摩耗であることがわかりました。汚染度計数汚染度、重量汚染度は共に良好でした。粘度、水分、全酸価、IRの各データは良好でした。尚、RBOTは当社に新油データがないため、比較ができず評価できませんでしたが、一般に今回の値であれば継続使用には支障はないと思われます。潤滑油および対象設備は継続使用可能な状態にあると判断します。を示すRBOTは、ゲート設備で使用されている新油と比較して評価するのが望ましいことから、今後評価する場合は、充填用の新油を同時に分析することをご検討下さい。RBOTにより、油の余寿命を評価するためには新油との比較が必要です。現在使用しているゲート設備保有の新油をご提供下さい。粘度粘度はmm/sと新油値mm/sに比較して、粘度変化率は+％で、当社推奨の管理限界値である±％以内にあり、良好と判断します。水分は.ppmと当社推奨の管理限界値の以下であり、良好と判断します。全酸価全酸価は.mgKOH/gと新油値.mgKOH/gに比較して高いものの、IRで油劣化の兆候を示すカルボン酸の吸収が確認されていないことから、良好と判断します。IRIRの結果、油劣化の兆候を示すカルボン酸の吸収が確認されていないことから、良好と判断します。RBOTRBOTはminでした。RBOTは現在使用しているゲート設備保有の新油分析結果を基準に管理する方法が望ましく、新油をご提供下さい。は良好と判断します。計数汚染度計数汚染度はNAS級と当社推奨の管理限界値のNAS級以内にあり、良好と判断します。重量汚染度は.mg/mlと当社推奨の管理限界値のmg/ml以内にあり、良好と判断します。機器の潤滑状態機器の潤滑状態は正常と判断します。SOAPによる油中金属濃度SOAPによる油中金属濃度の結果、クロム、ニッケル、油の添加剤成分と思われるリン、外部から混入したと思われる亜鉛が検出されました。SOAPによる油中金属濃度SOAPによる油中金属濃度の結果、油の添加剤成分と思われるリン、外部から混入したと思われるカルシウム、ナトリウムが検出されました。摩耗粒子診断異常摩耗の早期発見パラメータであるIs値がのマイナス乗と良好の範囲にあり、潤滑状態は正常と判断します。
|  | 113-001964 | 対象設備は継続使用可能な状態にあると判断します。但し、今後の摩耗進行の有無を確認するためにも傾向監視を継続することが有効です。に示す内容をご確認ください。潤滑油潤滑油は油名が不明であることから、性能評価をすることが出来ませんでした。に示す内容をご確認ください。定期的な分析摩耗推移の傾向を把握し、摩耗進行の将来予測を行うために、定期的に分析を実施することを推奨します。新油の分析粘度、塩基価は、油の性能を評価するパラメータの一種です。油の性能低下は、新油との比較が必要なことから、未使用油の提供および分析による比較評価を推奨します。はフェログラフィーおよびSOAP-Tの結果から総合的に判断した結果、継続使用は可能ですが、機器の機能を保持するためにも傾向管理が有用と考えます。フェログラフィー【定量分析：Is値】Is値は異常摩耗の早期発見パラメータのつで、摩耗を定量化するために用います。Is値はの乗とやや高い値でした。フェログラフィー【定性分析：摩耗粒子の形態観察】比較的多く観察された粒子は、以下の通りです。正常な摩耗粒子・潤滑状態が正常なマイルド摩耗により発生。切削粒子・異物や金属表面の微小突起による切削摩耗により発生。シビア粒子・潤滑状態がやや厳しい凝着摩耗により発生。金属潤滑部が局部的に油膜切れを起していると考えられます。観察された摩耗粒子の中でも切削粒子、シビア粒子は、将来的に異常摩耗へ進展する可能性を示唆しており、中でもシビア粒子は、約μmサイズの粒子が観察されていることから、傾向監視が必要と思われます。詳細は、別紙傾向監視が必要な摩耗粒子をご覧ください。Iカップリング発光分光分析【SOAP-T】摩耗発生箇所は、以下のように推定します。鉄、鉛、銅、錫・エンジン部品等リン、亜鉛、カルシウム・添加剤アルミニウム、ナトリウム、マグネシウム・外部混入異物コンロッドメタル或いはクランクメタル等の摩耗SOAP-Tで錫がppm、鉛がppm、銅が.ppm検出されたことから、コンロッドメタル或いはクランクメタルが摩耗していると推定します。詳細は、別紙コンロッドメタル・クランクメタルの摩耗をご覧ください。固形カルシウム化合物の生成SOAP-Tでカルシウムが検出されました。ディーゼルエンジンオイル中に検出されるカルシウムは、燃焼ガス中に含まれている硫黄分と反応して微小サイズの硫酸カルシウム、いわゆる石膏が生成されます。この影響については、別紙固形カルシウム化合物の生成をご覧ください。粘度粘度は.mm/sでした。新油との比較による評価が必要です。水分は.ppmと当社推奨の管理限界値以下であり、良好でした。塩基価は.mgKOH/gでした。新油との比較による評価が必要です。
報告№107-0079 報告№107-0079 | 分析№107-00355 分析№107-00355 | 107-00355 | 分析の結果、SOAP／D－SOAPの結果で鉄、銅が検出され、また、摩耗粒子の形態観察では、ギヤ歯面が摩耗して発生した鉄系摩耗粒子が観察されたことから、ギヤ歯面および銅系材料を使用した箇所で摩耗が発生していることが確認されました。現在のところ、汚染度がNAS級と清浄で、且つ、異常を示す大型の摩耗粒子が観察されていないことから、本減速機の継続使用は可能な状態にあると判断します。尚、観察された摩耗粒子の形態から、今後摩耗が進行することも考えられるため、定期的に分析を実施し、摩耗の進行状況を確認することを推奨します。これらのことは、摩耗粒子形態観察の結果、ギヤ歯面の摩耗により発生した鉄系摩耗粒子が観察されたことSOAP／D－SOAPの結果、鉄、銅が検出されたこと以上のことから判断しました。尚、トライボ診断では、バックラッシの増加量を分析結果から計算できますので、構造が確認できる図面、ギヤの形式、歯形、モジュール、歯数、回転数、増速比、歯幅をお知らせ下さい。計算結果をご報告いたします。は良好と判断します。粘度は良好と判断します。粘度は.mm/sと管理限界値以内にあり、良好と判断します。水分は良好と判断します。水分はppmと管理限界値の以下にあり、良好と判断します。全酸価は良好と判断します。全酸価は.mgKOH/gと新油データの.mgKOH/g以内にあり、良好と判断します。IRの結果、良好と判断します。IRの結果、油劣化の兆候を示すカルボン酸の吸収が確認されていないことから、良好と判断します。は良好と判断します。計数汚染度は良好と判断します。計数汚染度はNAS級と当社推奨の管理限界値のNAS級以内にあり良好と判断します。重量汚染度はmg/mlでした。重量汚染度はmg/mlでした。機器の潤滑状態摩耗粒子形態観察でギヤ歯面の摩耗により発生した鉄系摩耗粒子が観察されました。SOAPの結果、鉄および銅が検出されました。SOAPの結果、摩耗により発生する鉄および銅が検出されました。D－SOAPの結果、鉄および銅が検出されました。D－SOAPの結果、摩耗により発生する鉄および銅が検出されました。フェログラフィーの結果、ギヤ歯面の摩耗により発生した鉄系摩耗粒子が観察されました。異常摩耗の早期発見パラメータであるフェログラフィーのIs値がの乗と良好の範囲にあるものの、摩耗粒子形態観察の結果、ギヤ歯面の摩耗により発生した鉄系摩耗粒子が観察されました。
報告№109-09136 報告№112-00616 | 分析№109-001160 分析№112-002659 | 112-002659 | 減速機は継続使用可能な状態にあると判断します。はフェログラフィーおよびSOAP／D-SOAPの結果から総合的に判断した結果、正常な状態にあると考えられます。フェログラフィー【定量分析：Is値】Is値は異常摩耗の早期発見パラメータのつで、摩耗粒子を定量化するために用います。Is値は前回に比較しての乗から乗に低下し、低い値でした。フェログラフィー【定性分析：摩耗粒子および摩耗形態観察】分析結果から比較的多く観察された粒子は、以下の通りでした。正常な摩耗粒子・潤滑状態が正常なマイルド摩耗により発生。Iカップリング発光分光分析【SOAP／D-SOAP】検出された金属元素から発生箇所を推定すると、以下の通りでした。鉄、錫・ギヤ、軸受等リン・添加剤カルシウム、アルミニウム、ナトリウム・外部混入異物計数汚染度は、前回に比較してNAS級からNAS級にランク低下し、良好でした。分析結果計数汚染度は良好と判断します。計数汚染度計数汚染度はNAS級と当社推奨の管理限界値のNAS級以下にあり、良好と判断します。重量汚染度は.mg/mlでした。は良好と判断します。SOAPSOAPの結果、摩耗により発生する鉄が検出されていないことから、良好と判断します。D-SOAPD-SOAPの結果、摩耗により発生する鉄が検出されました。フェログラフィー異常摩耗の早期発見パラメータであるフェログラフィーのIs値がの乗と良好の範囲にあり、摩耗状態は正常と判断します。
報告№107-0366 報告№113-00361 | 分析№107-01900 分析№113-001422 | 113-001422 | 濾過前の試料油を分析した結果、メタルの主成分である錫が前回に比較して、SOAPでからppmに、D-SOAPでからに増加していました。メタルの摩耗年月のオーバーホールから今回までの累積錫濃度は、トライボレポートの累積錫濃度に示すとおりppmでした。この累積錫濃度ppmと油量Lから平均的な摩耗深さを計算しました。本試料油はガイドメタルとスラストメタルに使用されており、今回の計算は摩耗がスラストメタルに集中したと仮定し、当社の経験からメタル面積の約分の程度が摩耗したとして摩耗深さを求めました。その結果、平均的な摩耗深さは約μmとなりました。メタルの初期の表面粗さが一般にRmaxμmと仮定すると、メタルは表面粗さの約％摩耗していると推定されます。表面粗さの消失は、停止時や起動時に油膜の形成がしにくくなり、更に摩耗が促進するといった悪循環になりやすいことから、今後のメタルの摩耗進行を監視することが重要です。これらの障害発生に対する弊害を勘案の上、ヶ月後に再分析を実施し、汚染度および摩耗の進行状況を確認されることを推奨します。
報告№109-09136 報告№112-00589 | 分析№109-001160 分析№112-002440 | 112-002440_date130409 | グリースグリースの物理的性状は、ちょう度の低下が確認され、グリースの硬化により油分の流動性がなくなり、軸受等で油膜が保持されにくくなる可能性がありますので、以下の対策を推奨します。軸受は継続使用可能な状態にあると判断します。但し、切削摩耗や凝着摩耗が発生しており、今後も摩耗の進行を傾向監視するため、以下の対策を推奨します。新グリースの入替または適時給脂ちょう度の低下がみられ、グリースが硬化していることが確認されました。硬化したグリースを使用した場合、油分の流動性がなくなり、軸受等で良好な油膜が保持されにくくなる可能性があるため、新グリースの入替または適時給脂されることを推奨します。異種グリースの混入およびグリース名の確認分析データから新グリースと一致しないデータが確認されたことから、異種グリースの混入またはグリース名が違っている可能性があります。グリースは設備の条件にあった適正な性能のものを使用することが重要であるため、異種グリースの混入の有無、グリース名を再確認することを推奨します。定期的な分析定期的に分析を実施することにより、データの変化から異常の兆候を早期に発見することが可能となります。また、今回は対象設備の初回分析であるため、あと最低でも回分析を実施し、分析データの変化を確認することを推奨します。尚、分析結果からSOAP-Tの鉄濃度が比較的高く、今後、切削摩耗や凝着摩耗の進行が懸念されるため、出来るだけ早めに回目の分析を実施することを推奨します。グリースの物理的性状グリースの物理的性状の滴点、水分、酸価、IRの結果は、劣化はなく良好でした。しかし、ちょう度の結果からグリースが硬化していることが分かり、IRの結果から異種グリースの混入、またはグリース名の誤りなどが考えられます。ちょう度ちょう度は、と当社推奨の管理上限値のより低くなっており、グリースが硬化していることが分かりました。滴点滴点は、と新グリース値に比較して若干高いものの、良好と判断します。水分は、.％でした。グリースの水分濃度は一般的に.～％が適正であるため、良好と判断します。酸価は、mgKOH/gと新グリース値.mgKOH/gに比較すると高い値でしたが、IRの結果から、グリースの酸化劣化の兆候を示すカルボン酸の吸収が確認されないことから良好と判断します。しかし、新油と使用油のスペクトルパターンが一致していない箇所が確認されていますので、異種グリースの混入、またはグリース名の誤り等が考えられます。IRIRの結果、新グリースの酸価劣化の兆候を示すカルボン酸の吸収が確認されないことから良好と判断します。しかし、使用グリースと新グリースのスペクトルパターンが一致しない箇所が確認されました。異種グリースの混入、またはグリース名の誤りなどが考えられます。はフェログラフィーおよびSOAP-Tの結果から総合的に判断した結果、継続使用は可能ですが、機器の機能を保持するためにも傾向管理が有用と考えます。フェログラフィー【定性分析：摩耗粒子および摩耗形態観察】観察された摩耗粒子は、以下の通りでした。正常な摩耗粒子・潤滑状態が正常なマイルド摩耗により発生。切削粒子・異物や金属表面の微小突起による切削摩耗により発生。シビア粒子・潤滑状態がやや厳しい凝着摩耗により発生。金属潤滑部が局部的に油膜切れを起していると考えられます。疲労摩耗粒子・繰返し応力を受けて発生。黒錆・潤滑状態がやや厳しい凝着摩耗により発生。金属接触が厳しく、且つ、高い摩擦熱が発生していると考えられます。観察された摩耗粒子の中でも切削粒子、シビア粒子、黒錆は、注意が必要です。摩耗形態の中でも切削摩耗は摩耗進行速度が速く、転がり軸受でこの摩耗形態が発生した場合には寿命が分の程度に低下することも知られており、切削摩耗により生じた軌道面の損傷が起点となって、転がり軸受の寿命となるフレーキングに進展することから、傾向監視が必要です。シビア粒子、黒錆は、凝着摩耗に分類されます。これらの摩耗粒子は、軌道面で凝着、破断を繰り返し、この過程で生じる移着粒子が成長して摩耗粒子となります。そのため、軌道面では局部的に油膜切れが発生していることを示しています。この状態が継続した場合、摩耗粒子のサイズは徐々に大型化していき、軸受の損傷に至る場合がありますので、傾向監視が必要です。Iカップリング発光分光分析【SOAP-T】検出された金属元素から発生箇所を推定すると、以下の通りでした。鉄、鉛、銅、ニッケル、錫・軸受等リン、亜鉛、カルシウム、バリウム、ナトリウム・添加剤、増ちょう剤、外部混入異物鉄以外に、銅、錫が比較的高い値でした。これらの元素が含まれている材質は、以下の点が考えられます。一般にすべり軸受に使用されるホワイトメタル転がり軸受の保持器で使用されるアルミ合金転がり軸受の保持器で使用される銅合金以前使用していたグリースが使用グリースと混合した一般にすべり軸受に使用されるホワイトメタルがありますが、本軸受は転がり軸受であり、図面から材質でホワイトメタルを使用している箇所は確認されませんでした。転がり軸受にアルミ合金が使用されていれば、アルミニウムと共に銅、錫が検出されますが、アルミニウムは検出されていないことから、検出された元素は保持器が摩耗したものである可能性は低いと考えられました。転がり軸受に銅合金が使用されていれば、銅が検出される可能性が考えられます。グリースは流動性が低く、新グリースを補給しても油槽内にある全てのグリースが入れ替わることは困難であることから、今回使用されているグリースに入っていない成分が検出された要因は、以前使用していたグリースに含まれていた金属成分が、今回の使用グリースと混合して銅、錫が検出されたか、或いは、IRの結果で新グリースのIRスペクトルと一致しない箇所が確認されていることから、異種グリースの混入、またはグリース名の誤りなどが考えられます。
報告№108-0477 報告№108-0477 | 分析№108-03457 分析№108-03457 | 108-03457 | 分析の結果、観察された摩耗粒子は、異物の噛み込みなどで発生する切削粒子と外部から混入したと思われる鉄錆、砂等でしたが、異常摩耗の早期発見パラメータであるIs値が混合潤滑の初期段階を示すの乗であったことから潤滑状態は健全であることが判り、継続使用は可能と判断します。但し、観察された摩耗形態が切削摩耗であり、今後の摩耗進行には注意が必要です。本軸受を継続使用する場合、切削摩耗により発生した傷が起点となってフレーキングに進展することも考えられるため、運転再開後に再度分析を実施し、摩耗の進行状況を確認されることを推奨します。一方、潤滑油の基本特性である粘度、および特性低下を知るパラメータである全酸価、有機物・有機化合物、酸化安定度の各データが良好の範囲にあることから、この油は継続使用可能と判断します。特性低下全ての項目が良好な範囲にあったことから特性低下は認められず良好と判断します。粘度は良好と判断します。粘度はmm/sと新油値mm/sに比較して、粘度変化率は-％で、当社推奨の管理限界値である±％以内にあり、良好と判断します。全酸価は良好と判断します。全酸価は.mgKOH/gと新油値.mgKOH/gに比較して高い値であるものの、有機物・有機化合物の結果で油劣化の兆候を示すカルボン酸の吸収が確認されていないことから、良好と判断します。有機物・有機化合物の結果、良好と判断します。有機物・有機化合物の結果、油劣化の兆候を示すカルボン酸の吸収が確認されていないことから、良好と判断します。酸化安定度の結果、良好と判断します。酸化安定度はminと当社推奨の管理限界値のmin以上であり、良好と判断します。色相は良好と判断します。色相はLと新油値のL.に比較して大きな変化はなく、良好と判断します。汚染は良好と判断します。水分は良好と判断します。水分は.ppmと当社推奨の管理限界値の以下であり、良好と判断します。汚染粒子数は良好と判断します。汚染粒子数はNAS級と当社推奨の管理限界値のNAS級以内にあり、良好と判断します。汚染物重量は良好と判断します。汚染物重量は.mg/mlと当社推奨の管理限界値のmg/ml以内にあり、良好と判断します。摩耗摩耗粒子の結果、異物の噛み込みなどで発生する切削粒子がやや多く観察されています。摩耗粒子の結果、異物の噛み込みなどで発生する切削粒子がやや多く観察されています。異常摩耗の早期発見パラメータであるフェログラフィーのIs値がの乗と良好の範囲にあるものの、摩耗粒子の形態観察の結果、異物の噛み込みなどで発生する切削粒子がやや多く観察されています。金属濃度SOAPの結果は良好と判断します。金属濃度SOAPの結果、外部から混入したと思われる亜鉛、ケイ素が検出されています。金属濃度酸溶解法の結果、鉄が検出されています。金属濃度酸溶解法の結果、鉄、外部から混入したと思われるカルシウム、ナトリウムが検出されています。
報告№109-09136 報告№113-00625 | 分析№109-001160 分析№113-002688 | 113-002688 | 潤滑油は汚染度が高いものの、物理的性状は良好の範囲にあり継続使用可能と判断します。軸受は継続使用可能と判断します。但し、摩耗推移を確認するためにも傾向監視を継続することが有効です。定期的な分析今後の凝着摩耗の推移を監視するため、定期的に分析を実施し、摩耗の進行状況を確認することを推奨します。最適な採油方法本試料油は、機器停止中に軸受下部ドレンプラグから採油されているため、別紙油中粒子の沈降の影響に示すように、油中粒子が油槽底部に沈降し、分析データが高濃度に出ている可能性があります。正確なデータによる診断を行うためにも、今後の採油は、極力運転中もしくは停止直後の油槽中層部から実施されることを推奨します。異常摩耗の早期発見のパラメータであるIs値は、前回のレベルからレベルに上昇し、やや高い値でした。また、潤滑部の摩耗が認められたため、定期的に潤滑油分析を実施し、摩耗推移を監視することが有用と考えます。フェログラフィーで観察された代表的な粒子は、以下の通りです。正常な摩耗粒子・潤滑状態が正常なマイルド摩耗により発生。シビア粒子・潤滑状態がやや厳しい凝着摩耗により発生。極微小領域で油膜切れが発生したことを示します。シビア粒子は、摩擦面が将来的に異常摩耗へ進展する可能性を示唆しているため、傾向監視が有用と思われます。詳細は、別紙傾向監視が必要な摩耗粒子をご覧ください。軸受メタルの摩耗メタルの摩耗深さを求めました。本軸受は、油の抜き取りや不足があった場合にその都度補給していますが、その情報履歴がないため濃度補正を行うことが出来ません。よって過去からの分析結果で最も高い錫濃度ppmと、油量Lから計算により求めました。その結果メタル表面の平均的な摩耗深さは.μmと推定され、メタルの表面粗さをsと仮定すると、メタルの表面粗さに比較して摩耗は軽微であると推定されます。銅を使用した箇所の溶出・摩耗SOAPの結果、銅がppm検出されました。当該設備の様に亜鉛系添加剤が含まれる潤滑油を使用した場合、潤滑系統内で銅および銅合金が亜鉛系添加剤の影響により腐食、溶出することが知られています。今回検出された銅は、この溶出と摺動部の摩耗により発生したものと考えられます。今後、別紙鉱油の酸化に対する金属触媒の影響に示すように濃度の増加に伴い酸化速度が速まる可能性があります。前回に比較して計数汚染度はNAS級からNAS級にランク上昇し、当社推奨の管理限界値以下であるものの、やや高い値でした。重量汚染度はmg/mlからmg/mlに増加し、当社推奨の管理限界値を超えていました。フィルタ残渣に金属片、鉄錆、砂等が観察されたことから、汚染度が高い要因は、摩耗と外部混入異物の影響と思われます。前回同様に粘度、水分、酸価、IRの各データは良好です。
報告№109-09136 報告№111-00776 | 分析№109-001160 分析№111-003884 | 111-003884 | 潤滑油および軸受は継続使用可能な状態にあると判断します。前回に比較してSOAP／D－SOAPの結果で、鉄および錫濃度に大きな変化はありませんでした。Is値は異常摩耗の早期発見パラメータのつで、摩耗粒子を定量化するために用います。今回のIs値はのマイナス乗であり、潤滑状態は正常と判断できます。前回に比較して計数汚染度はNAS級から等級に変化はなく、良好でした。．前回同様に粘度、水分、酸価、IR、RBOTの各データは良好でした。分析結果は良好と判断します。粘度粘度はmm/sと新油値mm/sに比較して、粘度変化率は+.％で、当社推奨の管理限界値である±％以内にあり、良好と判断します。水分はと当社推奨の管理限界値の以下であり、良好と判断します。酸価は.mgKOH/gと新油値.mgKOH/gに比較して高いものの、IRの結果、油劣化の兆候を示すカルボン酸の吸収が確認されていないことから、良好と判断します。IRIRの結果、油劣化の兆候を示すカルボン酸の吸収が確認されていないことから、良好と判断します。RBOTRBOTはminと当社推奨の管理限界値のmin以上であり、良好と判断します。は良好と判断します。計数汚染度計数汚染度はNAS級と当社推奨の管理限界値のNAS級以内であり、良好と判断します。重量汚染度は.mg/mlと当社推奨の管理限界値のmg/ml以内であり、良好と判断します。機器の潤滑状態機器の潤滑状態は正常と判断します。SOAPSOAPの結果、油の添加剤成分であるリンがppm、バリウムがppm検出されました。軸受の摩耗を示す錫は検出されていないことから、良好と判断します。D－SOAPD－SOAPの結果、軸受の摩耗を示す錫が検出されました。フェログラフィー異常摩耗の早期発見パラメータであるフェログラフィーのIs値がのマイナス乗と良好の範囲にあり、潤滑状態は正常と判断します。
報告№109-09136 報告№111-00361 | 分析№109-001160 分析№111-001638 | 111-001638 | 前回に比較して潤滑油の汚染度は増加していました。汚染度が増加した要因は、油が循環して油槽内壁・配管内壁に付着していたスラッジ等の汚染粒子が油中に分散されたためと考えられますので、以下の対策を推奨します。このまま継続使用した場合、バルブ類の動作障害やフィルタおよびストレーナの目詰まりが発生することが懸念されるため、再度濾過を推奨します。Iカップリング発光分光分析供試の潤滑油を分析した結果、検出された金属元素は、SOAPの結果表に示すように、錫、リン、カルシウム、バリウム、ナトリウムでした。検出されたこれらの金属元素から発生箇所を推定するとリン・オイル添加剤錫、カルシウム、バリウム、ナトリウム・外部混入異物であると思われます。このうち、機械部品が摩耗したと思われる元素はのグループです。前回に比較して計数汚染度はNAS級からNAS級にランク増加し、重量汚染度は.mg/mlから.mg/mlに僅かに増加しました。汚染度が増加した要因は、油が循環して油槽内壁・配管内壁に付着していたスラッジ等の汚染粒子が油中に分散されたためと考えられます。前回同様にIRは良好でした。
|  | 114-000635 | 減速機は継続使用可能な状態にあると判断します。但し、今後の摩耗推移を確認するためにも傾向監視を継続することが有効です。定期的な分析今後の凝着摩耗、疲労摩耗の推移を監視するため、定期的な分析実施を推奨します。異常摩耗の早期発見のパラメータであるIs値は、前回のレベルからレベルに上昇しているものの、正常です。但し、潤滑部の摩耗が認められたため、定期的に潤滑油分析を実施し、摩耗推移を監視することが有用と考えます。フェログラフィーで観察された代表的な粒子は、以下の通りです。正常な摩耗粒子・潤滑状態が正常なマイルド摩耗により発生。シビア粒子・潤滑状態がやや厳しい凝着摩耗により発生。極微小領域で油膜切れが発生したことを示します。疲労摩耗粒子・繰返し応力による金属疲労で発生。大型化するとフレーキングおよびスポーリングの発生が懸念されます。シビア粒子は、摩擦面が将来的に異常摩耗へ進展する可能性を示唆しているため、傾向監視が有用と思われます。詳細は、別紙傾向監視が必要な摩耗粒子をご覧ください。余寿命評価転がり軸受の場合、当社の研究成果からIs値が指数関数的に上昇していくことが確認されています。当該機は、前回から時間分稼働してIs値がレベルになっていることから、この傾向を基に今後の状態を予測した結果、別紙Is値上昇傾向に示すように、管理基準のに到達する時間は稼働時間で約時間と推定されました。管理限界値は、到達した時点で直ちに焼損すると言った異常な潤滑状態となるわけではなく、異常の兆候が出ているものの手入れをすれば継続使用可能な状態であるため、この時間を参考に今後の分析周期を検討してより正確に状態把握をするよう推奨します。
報告№109-09136 報告№112-00409 | 分析№109-001160 分析№112-001715 | 112-001715 | 潤滑油は継続使用可能な状態にあると判断します。但し、今後は障害予防を目的に以下の対策を推奨します。追加分析消泡性能が低下した場合、ギヤ歯面での油膜形成に影響が出て摩耗が進展することがありますので、フェログラフィーおよびSOAP-Tを追加して摩耗により発生する油中金属濃度や潤滑状態を確認することを推奨します。泡立ち試験泡立ち試験の結果は、-と新油値が-であるのに比較して高い値となっていたことから、消泡性能が低下していることが分かりました。今後の使用状況によっては油の酸化劣化が進行したり、ギヤ歯面およびベアリング軌道面で油膜切れが発生したりする場合があるため、消泡剤の添加による消泡性能の改善など何らかの対応が必要になると思われます。分析結果は良好と判断します。粘度粘度はmm/sと新油値mm/sに比較して、粘度変化率は-.％で、当社推奨の管理限界値である±％以内にあり、良好と判断します。泡立ち試験泡立ち試験は-と新油値に比較して高い値でした。水分はppmと当社推奨の管理限界値の以下にあり、良好と判断します。酸価は.mgKOH/gと新油値.mgKOH/gに比較して高いものの、IRの結果で油劣化の兆候を示すカルボン酸の吸収が確認されていないことから、良好と判断します。
報告№109-09136 報告№110-00319 | 分析№109-001160 分析№110-001314 | 110-001314 | は、油の粘度、油中のスラッジの発生量を判断パラメータに、粘度、全酸価、IR、RBOTで評価します。分析の結果、油の粘性を示す粘度は、新油値の.mm/sに比較して粘度変化率が+％の.mm/sとほぼ変化はなく、また油中のスラッジの発生量を示す全酸価は、新油値の.mgKOH/gに比較して大きな変化のない.mgKOH/gと劣化は確認されなかった。さらにはIRの結果でも油が劣化した場合に発生するカルボン酸の発生も確認されていないものの、酸化防止剤のピークが減少し、酸化防止剤の残存量を示すRBOTは、限界値minに比較してminと当社推奨の管理限界値以上にあるものの低い値でした。但し、IRの結果、新油のIRスペクトルと一致しない箇所が確認されたことから、異種油の混入または油名の誤りなどが考えられます。一方、油中の水分を計測した結果、水分はppmと新油と同等であり、継続使用可能な状態にあることが確認されました。結論IRの結果から異種油の混入または油名の誤りの可能性がありますので、再度ご確認下さい。これらのことが確認されなかった場合は、潤滑油は酸化防止剤の減少と判断されますので、以下の対策が必要となります。RBOT値がminを切り、酸化防止剤が減少しています。継続使用している場合、次回定検前に当社推奨の管理限界値に到達する可能性があります。早めに更油を推奨します。
報告№109-09136 報告№111-00669 | 分析№109-001160 分析№111-003376 | 111-003376 | 軸受は継続使用可能な状態にあると判断します。前回に比較してSOAP／D－SOAPの結果で、鉄および錫濃度に変化はなく、異常摩耗の早期発見パラメータであるフェログラフィーのIs値がのマイナス乗と良好でした。前回に比較して計数汚染度はNAS級からNAS級にランク減少し、良好でした。分析結果は良好と判断します。計数汚染度計数汚染度はNAS級と当社推奨の管理限界値のNAS級以内にあり、良好と判断します。重量汚染度は.mg/mlと当社推奨の管理限界値のmg/ml以内にあり、良好と判断します。は正常と判断します。SOAPSOAPの結果、油の添加剤成分であるリンが検出されました。摩耗により発生する鉄および錫は検出されていないことから、良好と判断します。D－SOAPD－SOAPの結果、摩耗により発生する鉄および錫は検出されていないことから、良好と判断します。フェログラフィー異常摩耗の早期発見パラメータであるフェログラフィーのIs値がのマイナス乗と良好の範囲にあり、潤滑状態は正常と判断します。
報告№109-09136 報告№112-00643 | 分析№109-001160 分析№112-002877 | 112-002877 | 分析の結果、油の劣化は確認されていないものの、粘度は当社推奨の管理限界値以下であり、IRの結果で新油と使用油のスペクトルパターンが一致していない箇所が確認されました。異種油の混入、または油名が違う可能性がありますので、以下の対策を推奨します。減速機減速機は継続使用可能な状態にあると判断します。但し、ギヤ歯面や軌道面では局部的に高圧・高温の箇所が発生していることから、以下の対策を推奨します。異種油の混入および油名の確認分析データから新油と一致しないデータが確認されたことから、異種油の混入または油名が違っている可能性があります。油は設備の条件にあった適正な性能のものを使用することが重要であるため、異種油の混入の有無、油名を再確認することを推奨します。定期的な分析および分析周期の検討定期的に分析を実施することにより、データの変化から異常の兆候を早期に発見することが可能となります。また、今回は対象設備の初回分析であるため、あと最低でも回分析を実施し、分析データの変化から今後の分析周期を検討することを推奨します。今後、摩耗の進行が懸念されるため、出来るだけ早めに回目の分析を実施することを推奨します。はフェログラフィーおよびSOAP-Tの結果から総合的に判断した結果、継続使用は可能ですが、機器の機能を保持するためにも傾向管理が有用と考えます。フェログラフィー【定量分析：Is値】Is値は異常摩耗の早期発見パラメータのつで、摩耗粒子を定量化するために用います。今回のIs値はの乗と高い値でした。フェログラフィー【定性分析：摩耗粒子および摩耗形態観察】分析結果から比較的多く観察された摩耗粒子は、以下の通りでした。フリクションポリマ・局部的に高圧・高温となる場合に発生。Iカップリング発光分光分析【SOAP-T】検出された金属元素から発生箇所を推定すると、以下の通りでした。鉄、ニッケル、亜鉛・ギヤ、軸受等リン、モリブデン・添加剤カルシウム、バリウム、アルミニウム、ナトリウム・外部混入異物SOAP-Tの結果、リンがppm検出されました。当社にある新油モービルギヤのデータには、リン濃度は桁含まれていることから、添加剤の消耗、異種油の混入、または油名の誤りなどが考えられます。リンは、極圧添加剤として含まれています。極圧添加剤は、金属表面と化学反応を起こし、金属より融点の低い化合物を生成し、これが潤滑材として働き摩耗を防止しています。そのため、リンの消耗が進行した場合、潤滑部では油膜が形成されにくくなり、摩耗が進行しやすくなるため、注意が必要です。は良好と判断します。計数汚染度計数汚染度は、NAS級と当社推奨の管理限界値NAS級以下であり、良好と判断します。重量汚染度は、.mg/mlでした。光学顕微鏡写真重量汚染度で濾過したフィルタ表面上の夾雑物を光学顕微鏡で観察した結果、茶褐色の粘ちょう物、金属片、鉄錆、砂等が観察されました。粘度は当社推奨の管理限界値以下であり、IRの結果で新油と使用油のスペクトルパターンが一致していない箇所が確認されました。粘度粘度は、mm/sと新油値mm/sに比較して、粘度変化率は-.％で、当社推奨の管理限界値である±％を超えていました。適正な粘度範囲で使用していない場合、潤滑部で油膜切れが発生し、摩耗の進行に繋がることが懸念されます。水分は、.と当社推奨の管理限界値の以下であり、良好と判断します。酸価は、.mgKOH/gと新油値.mgKOH/g以下であり、良好と判断します。IRIRの結果、新油と使用油のスペクトルパターンが一致していない箇所が確認されました。
|  | 113-001748 | 対象設備は継続使用可能と判断します。但し、将来的な摩耗進行の有無を確認するためにも傾向監視を継続することが有効です。また、潤滑油は油の劣化は確認されなかったものの、錆の発生の要因となる水分濃度が高いことから更油が必要と判断します。更油或いは部分更油による水分濃度の調整水分の影響により金属表面で腐食摩耗が発生し、発生した鉄錆等の粒子が潤滑部に噛み込み摩耗が進行することがありますので、更油或いは部分更油などにより相対的に水分濃度を低くするなどの方法を推奨します。定期的な分析今後懸念される摩耗の進行を監視するため、定期的に分析を実施することを推奨します。最適な採油方法本試料油は、機器停止中にオイルレベルゲージ口から採油されているため、分析データが低濃度に出ていると推定されます。正確なデータによる診断を行うためにも、今後の採油は、極力運転中もしくは停止直後の油槽中層部から実施されることを推奨します。はフェログラフィーおよびSOAP-Tの結果から総合的に判断した結果、継続使用は可能ですが、機器の機能を保持するためにも傾向管理が有用と考えます。フェログラフィー【定量分析：Is値】Is値は異常摩耗の早期発見パラメータのつで、摩耗粒子を定量化するために用います。Is値はの乗と、やや高い値でした。フェログラフィー【定性分析：摩耗粒子および摩耗形態観察】分析結果から比較的多く観察された粒子は、以下の通りでした。正常な摩耗粒子・潤滑状態が正常なマイルド摩耗により発生。Iカップリング発光分光分析【SOAP-T】検出された金属元素から発生箇所を推定すると、以下の通りでした。鉄、銅、クロム、アンチモン、錫・エンジン部品等リン、亜鉛、カルシウム・添加剤アルミニウム、ケイ素、ナトリウム、マグネシウム、ホウ素・外部混入異物粒度分布粒度分布は.～μmの範囲にあり、.μmにピークが確認されました。μm以下の粒子が多いことから、燃焼して発生したすす等が油中粒子の主成分であることが推測できます。粘度、塩基価、IRの各データは良好でした。水分は.と当社推奨の管理限界値を超えていました。今後、水分の影響でエンジン内部に錆が発生し、その影響で摩耗が発生する懸念があります。
報告№102-0007 | 分析№102-00065 | 102-00065 | 分析の結果、計数汚染度、重量汚染度を除く項目は良好でした。計数汚染度がNAS級以上、重量汚染度がmg/mlであり、当社推奨の管理限界値を大きく超えていました。この汚染状態ではバルブの動作障害やストレーナの目詰まりの発生が懸念されます。光学顕微鏡写真の結果、茶色のスラッジが確認され、且つ、D－SOAPで油の添加剤成分のリンと亜鉛が検出され、更に、フェログラフィーで、外部から混入した鉄錆、砂が多く見られることから、汚染の要因は、油の劣化に伴い添加剤成分が析出し、発生したスラッジと外部から混入した異物により汚染されているものと判断できました。このスラッジは電磁弁等のバルブ類の動作障害やストレーナの目詰まり等を発生させる原因になりますので、予防措置として早急に更油と同時に除去されることを推奨します。除去方法は、スラッジを溶解・分散し無害化する当社製清浄分散剤TS－を更油前に投与し、無害化することが最も有効です。有効性を確認する目的で、本試料油を使用し溶解・分散効果を確認した結果、下表に示す通り、スラッジの除去率は、TS－が％で％、％では％除去されることが確認できました。TS－を投与した後は、スラッジが溶解したことでスラッジに粘着していた無機系の汚染物質が油中に出てきますので、必ず濾過を実施し除去する必要があります。今回確認されたスラッジは、使用油独特の添加剤による特性により発生していると思われ、特に、ポンプ内で発生する断熱圧縮で発生する高温で劣化する場合に発生すると考えられています。尚、粘度が.mm/sと新油に比較して、％低下しており、低粘度油の混入、又は高い圧力によるせん断作用を受け油の分子がせん断された結果、粘度低下を起こした可能性があります。粘度の低下は直ちに大きな影響はありませんが、リーク量が増加するなどの影響で、シリンダの応答性低下などにつながりやすいので、応答時間の確認などが必要です。高い圧力によりせん断作用で粘度が低下していた場合、圧力の影響を受け難くするために、油種の変更が必要となります。又、スラッジの発生が少ない油種を選定する必要もあります。
報告№108-0411 報告№110-00561 | 分析№108-02745 分析№110-002502 | 110-002502 | Iカップリング発光分光分析供試のタービン油をSOAP／D－SOAPで分析した結果、銅、ニッケル、リン、亜鉛、カルシウム、ナトリウムが検出されました。これらの検出された金属元素から発生箇所を推定すると銅、ニッケル・軸受等リン、亜鉛・オイル添加剤カルシウム、ナトリウム・外部混入異物であると思われます。このうち、機械部品が摩耗したと思われる元素はのグループです。フェログラフィー異常摩耗の早期発見パラメータとして摩耗粒子を定量化して評価するフェログラフィーのIs値は、潤滑状態が正常なのマイナス乗でした。摩耗粒子の形態で比較的多く観察された粒子は、潤滑状態が正常な場合に発生する摩耗粒子でした。このような摩耗粒子が観察された場合には、潤滑部では正常なマイルド摩耗が発生していることも分かります。銅の溶出SOAPの結果、前回に比較して銅がppmからppmに上昇していました。銅の溶出箇所は、貴社ご提供の図面からデフレクターとバッフルという部品からと考えられます。これらの部品はオイルシールの役目を果たしていることから、溶出が継続した場合、シャフトとのギャップが増大し、油漏れの原因になることが懸念されます。巡視の際には油漏れと油面の低下に注意を払う必要があります。銅濃度の増加は、別紙鉱油の酸化に対する金属触媒の影響に示すように濃度の増加とともに酸化速度が加速することが分かっています。機器の汚染状態前回に比較して計数汚染度はNAS級から等級に変化はなく、良好でした。分析結果は良好と判断します。計数汚染度計数汚染度はNAS級と当社推奨の管理限界値のNAS級以内にあり、良好と判断します。重量汚染度は.mg/mlと当社推奨の管理限界値のmg/ml以内にあり、良好と判断します。機器の潤滑状態SOAPの結果、前回同様に銅が高い値でした。SOAPSOAPの結果、油の添加剤成分であるリン、亜鉛が検出されました。一方、銅が検出されました。銅を使用した部分の溶出が進行していると考えられます。この溶出は検出された亜鉛系添加剤の成分と銅が反応し、溶出することが知られています。別紙鉱油の酸化に対する金属触媒の影響に示すように銅濃度が増加すると酸化速度が速まりますので、酸化劣化の進行状況を全酸価の変化で監視されることを推奨します。D－SOAPD－SOAPの結果、摩耗により発生する鉄および錫が検出されていないことから、良好と判断します。フェログラフィー異常摩耗の早期発見パラメータであるフェログラフィーのIs値がのマイナス乗と良好の範囲にあり、潤滑状態は正常と判断します。軸受は継続使用可能と判断します。尚、銅濃度が上昇していることから、以下の対策を推奨します。定期的な分析今後、摩耗の進行が懸念されるため、定期的に分析を実施し、摩耗の進行状況を確認することを推奨します。
報告№106-4509 報告№106-4509 | 分析№106-00263 分析№106-00263 | 106-00263 | 提供情報にストレーナサイズが不明となっていたため、ストレーナの影響を織り込んだ診断を行う事は出来ないが、使用されているストレーナサイズが一般的に使用される数μmレベルの精密なストレーナであった場合、添加剤が劣化してスラッジ化したものが認められるため、ストレーナ目詰まりの原因となる可能性が考えられた。尚、摩耗粒子の観察結果から、増速機の潤滑状態は良好であると判断できた。分析の結果、重量汚染度が.mg/mlと＃－の分の程度であるが、それでもやや高いと考えられた。重量汚染度の上昇原因となっている汚染物は、＃－同様に添加剤成分のモリブデン、マグネシウム、亜鉛、リンがスラッジとして析出し、これに摩耗で発生した鉄、銅などが混合して粘性のあるスラッジになっていると推定された。これらのことは、異常摩耗の早期発見パラメータである潤滑状態指数はの乗と高いものの、摩耗の形態はマイルド摩耗と呼ぶ比較的小さな粒子が大勢を占めること計数汚染度は良好の範囲にあるものの、重量汚染度が.mg/mlと高い値を示し、フィルタ表面が茶褐色になっていること油中金属濃度の結果、ギヤやベアリングなどの鉄系材料の摩耗、モリブデン、マグネシウム、亜鉛、リンなどの添加剤の析出、外部から混入したカリウム、アルミニウムが検出されたこと以上のことから判断した。
報告№104-0294 報告№104-8053 | 分析№104-02199 分析№104-02521 | 104-02521 | 分析の結果、本軸受は継続使用可能な状態にあると判断します。このことは、異常摩耗の早期発見パラメータであるIs値がの乗とやや高いものの、ベアリング軌道面から発生した摩耗粒子はマイルドな潤滑状態で発生した摩耗粒子であり潤滑状態は良好な状態で進行していると考えられる。以上のことから判断しました。尚、SOAPの鉄濃度が、油量リットルから摩耗体積を計算すると.mmとなります。この体積からベアリング軌道面の摩耗面積を検討し、この情報を傾向管理する必要がありますので、ベアリング番号をお知らせ下さい。
報告№109-09136 報告№113-00042 | 分析№109-001160 分析№113-000115 | 113-000115 | 潤滑油は継続使用可能な状態にあると判断します。分析結果粘度粘度はmm/sと新油値.mm/sに比較して、粘度変化率は-％で、当社推奨の管理限界値である±％以内にあり、良好と判断します。泡立ち試験泡立ち試験は-と新油値-以下にあり、良好と判断します。水分はppmと当社推奨の管理限界値の以下であり、良好と判断します。酸価は.mgKOH/gと新油値.mgKOH/gに比較して高いものの、IRの結果で油劣化の兆候を示すカルボン酸の吸収が確認されていないことから、良好と判断します。
報告№109-09136 報告№112-00363 | 分析№109-001160 分析№112-001488 | 112-001488 | 更油からの経過日数をもとに潤滑油の余寿命を評価したところ、潤滑油は定検までのヶ月間は使用可能と判断できました。次回定検時に更油を実施しない場合は、酸化安定度を知るための分析を実施し、余寿命を確認することを推奨します。酸化安定度はminであり、当社推奨の管理限界値のmin以上であることから、良好と判断します。
報告№109-09136 報告№111-00318 | 分析№109-001160 分析№111-001486 | 111-001486 | 潤滑油および軸受は継続使用可能な状態にあると判断します。但し、運転には影響のでるレベルではありませんが、機器摺動部では切削摩耗と凝着摩耗の発生が確認されたため、以下の対策を推奨します。切削摩耗と凝着摩耗の進行を監視するため、定期的に分析を実施し、摩耗の進行状況を確認することを推奨します。フェログラフィー異常摩耗の早期発見パラメータとして摩耗粒子を定量化して評価するフェログラフィーのIs値は、潤滑状態が正常なの乗でした。摩耗粒子の形態で比較的多く観察された粒子は、潤滑状態が正常な場合に発生する摩耗粒子、異物の噛み込みなどで発生する切削粒子、金属潤滑部が局部的に油膜切れを起して発生するシビア粒子でした。これらの摩耗粒子が観察された場合、潤滑部で発生している摩耗形態は、正常なマイルド摩耗、異物による切削摩耗と潤滑状態がやや厳しい凝着摩耗であることが分かります。切削摩耗は、他の摩耗形態に比較して摩耗進行速度が速く注意が必要で、定期的なトライボ診断による状態監視が必要と考えます。切削摩耗の原因となる混入異物が残留している場合、この異物により切削摩耗が継続して発生する可能性があります。Iカップリング発光分光分析供試のコンプレッサー油を分析した結果、検出された金属元素は、SOAPの結果表に示すように、鉄、錫、リン、カルシウム、ナトリウムが検出されました。これらの検出された金属元素から発生箇所を推定すると鉄、錫・軸受等リン、カルシウム、ナトリウム・外部混入異物であると思われます。このうち、機械部品が摩耗したと思われる元素はのグループです。前回に比較して水分はppmからppmと減少し、良好でした。計数汚染度、重量汚染度は共に良好でした。本試料油の添加剤は、一般に、タービン油に比較して極圧添加剤や摩耗防止剤などの濃度が高く、この影響でRBOT試験の結果が変動する傾向があります。そのため、ギヤ油の余寿命の評価をタービン油と同等の精度で得るには、RBOTの結果に加え、粘度、水分、全酸価、IRなどのデータを総合的に判断することが必要です。前回同様に粘度、全酸価、IR、RBOTの各データは良好でした。油の余寿命は、使用油の使用期間または使用時間が不明であったため、ご依頼の油の余寿命に関する検討は行えませんでした。ただし、分析の結果で新油値がminであったことから、使用期間を仮にヶ月間と仮定すれば余寿命は十二分にあると言えます。可能であれば、使用期間、あるいは使用時間の情報をご提供下さい。
報告№109-09136 報告№111-00727 | 分析№109-001160 分析№111-003700 | 111-003700 | 対象設備は継続使用可能な状態にあると判断します。但し、SOAP-Tによる分析の結果で、軸受の摩耗を促進するカルシウム濃度が比較的高く検出されました。弊社の研究結果によれば、SOAP-Tで高濃度に検出された場合、メタル材質より若干硬いカルシウムの影響により軸受メタルの摩耗は加速的に進行するため、更油、或いは潤滑油の濾過が必要となります。そのため以下の対策を推奨します。更油ディーゼルエンジン中にSOAP-Tでカルシウムが検出された場合、そのカルシウムは硫酸カルシウムになっていることが知られています。このカルシウムは、いわゆる石膏であり、軸受の軟質金属に食い込んだり、埋め込まれたりして潤滑中に相手材を切削し、結果として軸受寿命が短くなることが弊社の研究結果から判明しています。本試料油は、このカルシウム濃度が比較的高いため軸受メタルの摩耗が促進する可能性が極めて高いことから、可能であれば更油を推奨します。次回点検でオイルリングの点検燃焼ガス中の硫黄分と添加剤が反応して生成したカルシウム化合物が若干高い濃度を示していました。これは、オイルリングの摩耗により燃焼ガスのシール性が低下したためと推定されることから、次回点検ではオイルリングの摩耗状態の点検を推奨します。定期的な分析摩耗の進行が懸念されるため、今後は定期的に分析を実施し、摩耗の進行状況を確認することを推奨します。新油との比較による評価を示す粘度、塩基価のデータは新油データを基準として評価しています。今回は当社に新油データがなかったためカタログ値で判断しましたが、今後評価する場合は、充填用に新油を同時に分析することをご検討下さい。フェログラフィーIs値は異常摩耗の早期発見パラメータのつで、摩耗粒子を定量化するために用います。今回のIs値はの乗であり、潤滑状態は厳しいと判断できます。摩耗粒子の形態で比較的多く観察された粒子は、潤滑状態が正常な場合に発生する摩耗粒子でした。これらの摩耗粒子が観察された場合、潤滑部で発生している摩耗形態は、正常なマイルド摩耗であることが分かります。Iカップリング発光分光分析供試の潤滑油を分析した結果、検出された金属元素は、SOAP-Tの結果表に示すように、鉄、鉛、銅、ニッケル、錫、リン、亜鉛、カルシウム、バリウム、ナトリウムでした。検出されたこれらの金属元素から発生箇所を推定すると鉄、鉛、銅、錫・エンジン部品ニッケル、リン、亜鉛、カルシウム・オイル添加剤バリウム、ナトリウム・外部混入異物であると思われます。このうち、機械部品が摩耗したと思われる元素はのグループです。鉛および銅を使用した箇所の摩耗・溶出SOAP-Tで鉛がppm、銅がppm検出されました。鉛および銅の影響については、別紙鉛および銅を使用した箇所の摩耗・溶出を御覧ください。カルシウムなどの析出SOAP-Tでカルシウムがppm検出されました。この影響については、別紙カルシウムなどの析出をご覧ください。計数汚染度計数汚染度はNAS級以上と汚染されていました。フィルタ表面の異物観察で金属片、鉄錆等が観察されたことから、汚染度が高い要因は、摩耗と外部混入異物の影響と思われます。粒度分布粒度分布は.～μmの範囲にあり、.μmにピークが確認されました。μm以下の粒子が多いことから、燃焼して発生したすす等が油中粒子の主成分であることが推測できます。粘度、水分、塩基価の各データは新油カタログ値に比較して良好でした。尚、酸価は、当社に新油データがなかったため、新油データとの比較ができず評価できませんでした。
報告№109-09094 報告№110-00717 | 分析№109-000915 分析№110-002819 | 110-002819 | は良好と判断します。尚、RBOTがminと新油値のminに比較してmin減少していました。このまま継続使用した場合、この減少傾向から限界値に到達するのは、別紙図RBOTの減少傾向に示すように年月と推定されました。残りの継続使用期間は、約年ヶ月であると予測されます。潤滑油は継続使用可能な状態にあると判断します。≪状態監視とパラメータ≫分析の目的および各分析のパラメータは以下の通りです。特性低下目的：油の分析結果から、や劣化傾向ならびに添加剤の消耗程度、残存寿命などを確認する。粘度JISK全酸価JISK赤外線吸収スペクトルJISK酸化安定度試験JISK汚染目的：油の分析結果から、砂塵あるいは水・異種油などによるや、異物混入の有無を確認する。水分JISK計数汚染度JISB重量汚染度JISB光学顕微鏡観察摩耗目的：油中の摩耗粒子を分析する事により、回転・摺動部の潤滑状態、摩耗劣化の程度、余寿命などを解析する。摩耗診断電子顕微鏡観察JISKX線マイクロアナリシス油中金属濃度）JISK≪分析結果≫特性低下粘度：良好粘度値mm/sの新油値mm/sに対する変化率は+.％であり、当社推奨の管理限界値±％以内に留まっています。全酸価：良好全酸価は新油値の.mgKOH/g以内にあることから、問題は無いと判断します。赤外線吸収スペクトル：良好酸化安定度試験：良好酸化安定度試験の結果、数値minは当社推奨の管理限界値min以上に留まっており、現時点での使用は可能と判断します。汚染水分：良好水分値は当社推奨の管理限界値以内に留まっています。計数汚染度：今回は実施していません。重量汚染度：今回は実施していません。光学顕微鏡観察：今回は実施していません。摩耗摩耗診断電子顕微鏡観察・X線マイクロアナリシス：今回は実施していません。油中金属濃度：今回は実施していません。
報告№109-09136 報告№110-00344 | 分析№109-001160 分析№110-001534 | 110-001534 | 摩耗状態前回に比較してSOAP／D－SOAPの結果、鉄およびモリブデン濃度に大きな変化はなく、異常摩耗の早期発見パラメータであるフェログラフィーのIs値がのマイナス乗と良好でした。但し、SOAPの結果で銅が前回のppmから今回ppmにppm増加していました。原因として以下の点が考えられます。油の添加剤成分である亜鉛系添加剤と銅が反応して溶出する。冷却用蛇管にフィンがついていた場合、振動により摩耗する。及びの現象が同時に起こる。今回の原因は、分析の結果からの可能性が高いと推定されます。汚染度前回に比較して計数汚染度はNAS級からNAS級にランク減少し、良好でした。前回同様にIR、RBOTの各データは良好と判断できる結果でしたが、RBOTがminと前回minからヶ月でmin減少していました。潤滑油および軸受は継続使用可能な状態にあるものの、銅の溶出とRBOTの低下が確認されたため、以下の対策が必要です。銅の発生状況の監視銅の溶出および摩耗が発生している場合、以下の点に注意が必要です。）冷却蛇管が溶解、又は、摩耗している場合、蛇管にピンホールが発生することへの注意が必要です。この場合、潤滑油に水分が混入しますので、水分濃度を監視することを推奨します。）油中の銅濃度が以上になった場合、別添資料鉱油の酸化に対する金属触媒の影響に示すとおり油の劣化速度が加速しますので、銅濃度は以下で管理されることを推奨します。銅分が増加傾向を示すような場合、油種の変更が必要です。RBOTの減少傾向の監視RBOTの結果、minと前回のminに比較してヶ月でmin減少していたため、この減少傾向から油の余寿命を求めました。その結果、別紙表および図に示す通り、本試料油は前回採油から起算して日後の年月日まで使用可能であることが分かりました。当面は、ヶ月に度分析を実施し、余寿命を確認することを推奨します。
報告№109-09136 報告№112-00091 | 分析№109-001160 分析№112-000261 | 112-000261 | 潤滑油は継続使用可能な状態にあると判断します。粘度、全酸価、IR、RBOTの各データは良好でした。油の余寿命は、使用油の使用期間または使用時間が不明であったため、ご依頼の油の余寿命に関する検討は行えませんでした。ただし、分析の結果で新油値がminであったことから、使用期間を仮にヶ月間と仮定すれば余寿命は十二分にあると言えます。可能であれば、使用期間、あるいは使用時間の情報をご提供下さい。水分は良好でした。
報告№109-09136 報告№112-00597 | 分析№109-001160 分析№112-002521 | 112-002521 | 分析の結果、本試料および汚染状態は全て良好な範囲にあり、継続使用可能な状態にあると判断します。粘度、酸価、有機物・有機化合物、酸化安定度の各データは良好でした。尚、別紙酸化安定度の減少傾向から油の余寿命を求めた結果、今回の採油日からの使用可能期間は約年ヶ月であることが分かります。水分濃度は、継続使用可能な範囲にありました。
報告№109-09173 報告№109-09173 | 分析№109-001420 分析№109-001422 | 109-001422 | 分析の結果、全てのデータが良好であることから、この油は継続使用可能と判断します。は良好と判断します。粘度は良好と判断します。粘度はmm/sと新油値mm/sに比較して、粘度変化率は-％で、当社推奨の管理限界値である±％以内にあり、良好と判断します。水分は良好と判断します。水分は.ppmと当社推奨の管理限界値の以下であり、良好と判断します。全酸価は当社推奨の管理限界値を超えています。全酸価は.mgKOH/gと新油値.mgKOH/gに比較して高いものの、IRの結果で油劣化の兆候を示すカルボン酸の吸収が確認されていないことから、良好と判断します。IRの結果、良好と判断します。IRの結果、油劣化の兆候を示すカルボン酸の吸収が確認されていないことから、本試料油は継続使用可能と判断します。は良好と判断します。計数汚染度は良好と判断します。計数汚染度はNAS級と当社推奨の管理限界値のNAS級以内にあり、良好と判断します。重量汚染度は良好と判断します。重量汚染度は.mg/mlと当社推奨の管理限界値のmg/ml以内にあり、良好と判断します。
報告№109-09031 報告№109-09031 | 分析№109-000420 分析№109-000420 | 109-000420 | 泡立ち試験の結果は、一般的には消泡性能が低くいと判断できる値の-でしたが、新油値の-と同レベルにあったため、良好と判断します。また、を示す粘度、水分、全酸価の各データが良好の範囲にあることから、本試料油は継続使用可能です。尚、水分が新油に比較して高い値です。使用油であるAlphasynPGは、ポリグリコールベースの合成ギヤオイルであるため、水分を吸収しやすい特性があります。今後は、水分濃度の増加に注意されることを推奨します。機器の潤滑状態潤滑状態指数はのマイナス乗と濾過設備のない機器であれば正常な潤滑状態にあると判断できますが、ギヤボックスの油系統にはインラインフィルタとオフラインフィルタがあり、粒子の大部分は捕捉され、異常な摩耗状態が発生したとしても正常な潤滑状態にあると誤認してしまう可能性があります。潤滑状態の解析評価は、フィルタの濾過効率を考慮する必要がありますが、今回の試料は、解析評価に必要なメッシュサイズとポンプの吐出量が不明であるため定量的な評価を行うことができませんでした。そのため、発生した摩耗粒子の形態から解析を試みました。摩耗粒子の形態観察の結果、～μmサイズの鉄系摩耗粒子が比較的多く観察されました。観察された粒子サイズから判断する潤滑状態は、直ちに異常となる潤滑状態ではありませんが、発生した摩耗粒子痕が起点となって今後更に摩耗が進行することがあります。また、使用しているフィルタサイズによっては、μm以上の粒子がフィルタに捕捉されている可能性もあることから、可能であればヶ月後に再度分析を実施し、摩耗の進行状況を確認することを推奨します。尚、フィルタの捕捉の影響による誤認を避けるため、これまでの採油箇所に加え、インラインフィルタとオフラインフィルタの捕捉物も分析し、その結果から潤滑状態を評価することを提案します。フィルタ捕捉物の分析を実施する際には、フィルタ使用時間の情報をご提供いただけますようお願い致します。泡立ち試験の結果、消泡性能が低いと判断できる値であるものの、新油と同レベルにあると判断します。水分が新油に比較して高い値です。使用油であるAlphasynPGは、ポリグリコールベースの合成ギヤオイルであるため、水分を吸収しやすい特性があります。今後は、水分濃度の増加に注意されることを推奨します。粘度は良好。粘度はmm/sと新油値.mm/sに比較して、粘度変化率は+％で、当社推奨の管理限界値である±％以内にあり、良好と判断します。粘度は.mm/sとなっています。粘度は.mm/sとなっています。粘度指数はとなっています。粘度指数はとなっています。泡立ち試験は-となってます。泡立ち試験は-と新油と同レベルにあり、消泡性能が新油と同レベルにあると判断します。水分は新油値より高い値となっています。水分はppmと新油値より高い値となっています。全酸価は良好。全酸価は.mgKOH/gと新油値.mgKOH/g以内にあり、良好と判断します。機器の潤滑状態摩耗粒子の形態観察の結果、ギヤ歯面の摩耗で発生したと推定される～μmサイズの摩耗粒子が観察されています。～μmサイズの摩耗粒子が観察されています。異常摩耗の早期発見パラメータである潤滑状態指数がのマイナス乗と正常の範囲にあるものの、摩耗粒子の形態観察の結果、ギヤ歯面の摩耗で発生したと推定される～μmサイズの摩耗粒子が観察されています。
報告№108-0227 報告№110-00705 | 分析№108-01664 分析№110-003284 | 110-003284 | Iカップリング発光分光分析供試のタービン油を分析した結果、検出された金属元素は、SOAPの結果表に示すように、鉄、鉛、銅、ニッケル、リン、亜鉛、カルシウム、ナトリウムが検出されました。これらの検出された金属元素から発生箇所を推定すると鉄、鉛、銅、ニッケル・軸受等リン、亜鉛・オイル添加剤カルシウム、ナトリウム・外部混入異物であると思われます。このうち、機械部品が摩耗したと思われる元素はのグループです。メタルの摩耗深さ分析結果から軸受メタルの摩耗深さを求めました。更油およびメタルの交換時期などの情報が不明であるため、過去回の分析データの中で、SOAPの結果で得られている最も高い錫濃度ppmと油量Lから計算しました。その結果、メタル表面の平均的な摩耗深さは.μmとなり、メタルの表面粗さを軸受表面の一般的な粗さであるsと仮定すると、摩耗は軽微であると推定されます。銅を使用した箇所の溶出・摩耗銅を使用した部分の溶出・摩耗が発生しています。亜鉛系添加剤を使用している潤滑油で銅が検出される場合、潤滑系統内でこれらの金属が亜鉛系添加剤の影響により溶出することが知られています。今回の検出は、この溶出と、摺動面の摩耗との双方によるものと考えられます。今後、別紙鉱油の酸化に対する金属触媒の影響に示すように濃度の増加に伴い酸化速度が速まる可能性があります。フェログラフィー異常摩耗の早期発見パラメータとして摩耗粒子を定量化して評価するフェログラフィーのIs値は、前回のの乗から変化はないことから、摩耗が安定していることを示していました。摩耗粒子の形態で比較的多く観察された粒子は、潤滑状態が正常な場合に発生する摩耗粒子でした。このような摩耗粒子が観察された場合には、潤滑部では正常なマイルド摩耗が発生していることが分かります。前回に比較して計数汚染度はNAS級からNAS級にランク減少し、良好でした。前回同様に粘度、水分、全酸価、IRの各データは良好でした。軸受および潤滑油は継続使用可能な状態にあると判断します。なお、銅の溶出が確認されており、今後潤滑油の酸化劣化が進行する場合がありますので、定期的に分析を実施し、酸化劣化の進行状況を確認することを推奨します。
報告№108-0227 報告№110-00596 | 分析№108-01664 分析№110-002615 | 110-002615 | Iカップリング発光分光分析供試のギヤ油をSOAP／D－SOAPで分析した結果、鉄、鉛、銅、錫、リン、亜鉛、カルシウム、アルミニウム、ナトリウム、マグネシウムが検出されました。これらの検出された金属元素から発生箇所を推定すると鉄、鉛、銅、錫・軸受等リン・オイル添加剤亜鉛、カルシウム、アルミニウム、ナトリウム、マグネシウム・外部混入異物であると思われます。このうち、機械部品が摩耗したと思われる元素はのグループです。添加剤の消耗前回に比較してSOAPで油の添加剤成分であるリンがppmからppmに減少していました。このリンは、極圧添加剤の成分であり、リン濃度の低下は極圧添加剤が消耗していることを示します。今後ギヤ歯面で金属同士が接触して発生する凝着摩耗が発生し、ギヤ歯面の摩耗速度が加速することが懸念されます。フェログラフィー摩耗粒子の形態で比較的多く観察された粒子は、繰返し応力を受けて発生する疲労摩耗粒子でした。このような摩耗粒子が観察された場合には、潤滑部では疲労による疲労摩耗が発生していることが分かります。但し、異常摩耗の早期発見パラメータとして摩耗粒子を定量化して評価するフェログラフィーのIs値は、前回のの乗から変化はないことから、摩耗の進行はなく摩耗は安定していることを示していました。前回に比較して計数汚染度はNAS級からNAS級にランク減少し、良好でした。前回同様に粘度、水分、全酸価、IRの各データは良好でした。軸受および潤滑油は継続使用可能な状態にあると判断します。今後も定期的に分析を実施し、摩耗の進行状況を確認することを推奨します。
報告№109-09136 報告№111-00540 | 分析№109-001160 分析№111-002455 | 111-002455 | 分析の結果から、転がり軸受の転動体および保持器が摩耗していることが確認されました。摩耗粒子の形態観察の結果、転がり軸受で発生している摩耗形態は、主として非常に小さな摩耗粒子の切削作用による摩耗する切削摩耗、転がり軸受の転動体や軌道面の油膜が破断して金属接触になって発生する凝着摩耗と繰り返し応力を受けて発生する疲労摩耗でした。潤滑油中の水分は、新油値に比較して高い値を示していますが、使用油のシンテッソHTは、ポリグリコールベースの合成ギヤオイルであるため水分を吸収しやすい特性があり、そのため水分濃度が高いと思われます。潤滑油の汚染度は、発生した摩耗により濃度が非常に高くなっており、油中の摩耗がさらに摩耗を呼ぶ、いわゆる摩耗の連鎖が続く可能性が高いと思われ、さらに油中金属に軸受の材質であるクロムが検出されており、軸受表面はフレーキングが進展していると推定されることから以下の対策を推奨します。軸受の点検と交換他電力の同じ設備では、フェログラフィーのIs値がの乗でフレーキングの進展期にあり、軸受の交換を推奨し予防保全が図られました。今回のIs値はその時よりも高いの乗となっていることから、他電力での事例と同様に比較的短期間で軸受の損傷範囲が拡大し、ミル機能の低下に影響することが懸念されます。そのため、軸受の取り替える準備に入ることを推奨します。更油油中の汚染度が高く、さらに摩耗が進行することが懸念されるため、更油を推奨します。最適な採油方法本試料油は、機器停止中にドレンプラグから採油されています。機器が停止している状態では、別紙油粒子の沈降の影響に示すように油槽内で撹拌がなくなり固形物が沈降するため、油中汚染度は高くなると推定されます。今後の採油は、極力運転中もしくは停止直後の油槽中層部から実施されることを推奨します。フェログラフィー異常摩耗の早期発見パラメータとして摩耗粒子を定量化して評価するフェログラフィーのIs値は、潤滑状態が非常に厳しいの乗でした。摩耗粒子の形態で比較的多く観察された粒子は、異物の噛み込みにより発生する切削粒子金属潤滑部が局部的に油膜切れを起して発生する鉄系および銅系シビア粒子繰返し応力を受けて発生する疲労摩耗粒子でした。これらの摩耗粒子が観察された場合、潤滑部で発生している摩耗形態は、異物による切削摩耗潤滑状態がやや厳しい凝着摩耗疲労による疲労摩耗であることが分かります。摩耗形態の中でも切削摩耗は摩耗進行速度が速く、転がり軸受でこの摩耗形態が発生した場合には寿命が分の程度に低下することも知られており、切削摩耗により生じた軌道面の損傷が起点となって転がり軸受の寿命となるフレーキングに進展することから傾向監視による経過監視が必要です。銅を使用した箇所は、転がり軸受の型番は不明ですが、保持器であると思われます。保持器であった場合、摩耗が進行することで転動体とのギャップが大きくなると共に振動が増大し、摩耗の進行につながることが懸念されます。Iカップリング発光分光分析供試の潤滑油を分析した結果、検出された金属元素は、SOAPの結果表に示すように、鉄、鉛、銅、クロム、アンチモン、錫、リン、亜鉛、カルシウム、バリウム、アルミニウム、ケイ素、ナトリウムでした。検出されたこれらの金属元素から発生箇所を推定すると鉄、鉛、銅、クロム、アンチモン、錫、亜鉛・軸受等リン・オイル添加剤カルシウム、バリウム、アルミニウム、ケイ素、ナトリウム・外部混入異物であると思われます。このうち、機械部品が摩耗したと思われる元素はのグループです。計数汚染度は当社推奨の管理限界値を超えていました。フィルタ表面の異物観察で銅合金、鉄錆が観察されたことから、汚染度が高い要因は、摩耗と外部混入異物の影響と思われます。粘度、酸価、IRの各データは良好でした。尚、水分は新油値に比較して高い値を示しています。使用油であるシンテッソHTは、ポリグリコールベースの合成ギヤオイルであるため、水分を吸収しやすい特性があります。水分濃度の増加とともに水分の影響による腐食摩耗の発生に注意が必要です。
報告№108-0411 報告№114-00281 | 分析№108-02744 分析№114-001043 | 114-001043 | 潤滑油は継続使用可能な状態にあると判断します。粘度、全酸価、IR、RBOTの各データは良好です。尚、別紙RBOTの減少傾向から油の余寿命を求めた結果、本試料は直近の更油から起算して稼働日数が年月まで使用可能であると推定されます。水分は良好です。
報告№109-09136 報告№111-00753 | 分析№109-001160 分析№111-003808 | 111-003808 | グリースおよび軸受は継続使用可能な状態にあると判断します。但し、今後も摩耗の進行を傾向監視するため、以下の対策を推奨します。定期的な分析凝着摩耗の進行を監視するため、定期的に分析を実施し、分析データによる摩耗の進行状況を確認することを推奨します。フェログラフィー摩耗粒子の形態で比較的多く観察された粒子は、潤滑状態が正常な場合に発生する摩耗粒子金属潤滑部が局部的に油膜切れを起して発生するシビア粒子でした。これらの摩耗粒子が観察された場合、潤滑部で発生している摩耗形態は、正常なマイルド摩耗潤滑状態がやや厳しい凝着摩耗であることが分かります。Iカップリング発光分光分析供試グリースを分析した結果、検出された金属元素は、SOAPの結果表に示すように、鉄、ニッケル、リン、亜鉛、カルシウム、アルミニウム、ナトリウムでした。これらの検出された金属元素から発生箇所を推定すると鉄、ニッケル・軸受等リン、亜鉛、カルシウム、アルミニウム、ナトリウム・添加剤および増ちょう剤であると思われます。このうち、機械部品が摩耗したと思われる元素はのグループです。グリースのちょう度、滴点、全酸価、IRの各データは良好でした。
報告№101-0143 | 分析№101-01253 | 101-01253 | 軸受軌道面や転動面から発生した～μmサイズの粒子は確認されたものの、フレーキングの発生を示す摩耗粒子は確認されませんでした。このことから、軸受軌道面、転動面は健全な状態にあると考えます。粘度は新油値との比較が必要です。粘度は.mm/sとカタログ値.mm/sに比較して変化率が-%と当社推奨の管理限界値内にあり、良好と判断します。但し、粘度は新油値との比較が適正であり、貴発電所で使用している新油をご提供ください。水分は良好と判断します。水分はppmと当社推奨の管理目安内にあり、良好と判断します。全酸価は新油値との比較が必要です。全酸価は.mgKOH/gとカタログ値.mgKOH/g以内にあり、良好と判断します。但し、全酸価は新油値との比較が必要であり、貴発電所で使用している新油をご提供ください。IRは良好と判断します。IRチャートに示すように油劣化の兆候を示すカルボン酸が確認されないことから良好と判断します。計数汚染度は良好でした。計数汚染度はNAS級と当社推奨の管理限界値以内にあり良好と判断します。重量汚染度は良好です。重量汚染度はmg/mlと当社推奨の管理目安内にあり良好と判断します。機器の潤滑状態SOAPの結果、軸受の摩耗により発生した鉄、銅が検出されました。SOAPの結果、軸受の摩耗により発生した鉄がppm、銅がppm検出されました。その他には、油の添加剤成分であるリンがppm、亜鉛がppm、カルシウムがppm検出されました。D－SOAPの結果、軸受の摩耗により発生した鉄、銅が検出されました。D－SOAPの結果、軸受の摩耗により発生した鉄が、銅が検出されました。その他には、油の添加剤成分の析出により発生したリンが、亜鉛が、カルシウムが検出されました。フェログラフィーの結果、軸受軌道面や転動面は良好な状態にあると考えられます。摩耗の過酷度を示すフェログラフィーのIs値がの乗と若干高い値を示していました。摩耗粒子の形態観察の結果、ベアリング軌道面、転動面から発生したμm以下の粒子、保持器の摩耗により発生した粒子が見られました。このことから、軌道面や転動面は良好な状態にあると判断します。
報告№8820 | 分析№99-02249 | 9902249 | 更油を計画されることを推奨します。粘度は増加しており、更油を計画されることを推奨します。粘度はmm/sと新油値mm/sに比較して％増加しており、高粘度油の混入等があった可能性があります。水分は良好です。水分はppmと当社推奨の管理目安の以下であり、良好と判断します。全酸価は良好です。全酸価はmgKOH/gと新油値mgKOH/gに比較して、大きな変化はなく、良好と判断します。IRは良好です。IRの結果、油劣化の兆候を示すカルボン酸の吸収は確認されず、良好と判断します。汚染度は良好です。計数汚染度は良好です。計数汚染度はNAS級と清浄でした。重量汚染度は良好です。重量汚染度は.mg/mlと清浄でした。機器の潤滑状態潤滑状態は正常と判断します。SOAPの結果、鉄がppm検出されました。ギヤ歯面の摩耗により発生したと思われる鉄がppm検出されました。油の添加剤成分であるリンが、亜鉛がppm検出されました。D－SOAPの結果、鉄がppm検出されました。ギヤ歯面の摩耗により発生したと思われる鉄がppm検出されました。フェログラフィーの結果、μm以下の小さな粒子が支配的でした。ギヤ歯面の摩耗により発生したと思われる鉄系粒子が多く見られました。それらの粒子はμm以下であり、潤滑状態は正常であったと考えられました。
報告№109-09619 報告№109-09619 | 分析№109-003788 分析№109-003788 | 109-003788 | ・摩耗状態潤滑油をD－SOAPで分析した結果、検出されたのは鉄でした。粒子観察の結果から、外部から混入したと思われる鉄錆、樹脂等が比較的多く観察されました。尚、異常摩耗の早期発見パラメータであるフェログラフィーのIs値がのマイナス乗となっており、潤滑状態は正常であることが分かりました。・汚染度計数汚染度がNAS級とやや高い値でした。汚染度が高い要因は、外部混入異物の影響によるものと思われます。・粘度、水分、全酸価、IR、RBOTの各データは良好でした。潤滑油および軸受は継続使用可能な状態にあるものの、以下の対策が必要です。尚、RBOTはminでしたが、年に貴所から提供された新油値のminに比較して、使用油の方がmin高い値を示していました。今回のRBOTの試験結果は、当社の社内基準のバラツキ範囲を超えており、さらに、異種油の混入の可能性を新油と比較したIRの結果でみたところ、異種は混入していないことが確認されたため、今回RBOTが新油値より高くなった要因は、製造ロットの違いによるバラツキ基油の精製度の違い添加剤の添加量の誤差などが考えられます。異物の混入が確認されたため、油槽内を清掃されることを推奨します。
報告№109-09136 報告№113-00463 | 分析№109-001160 分析№113-001915 | 113-001915_date140218 | 潤滑油および軸受は継続使用可能な状態にあると判断します。但し、将来的な摩耗進行の有無を確認するためにも傾向監視を継続することが有効です。また、潤滑油中の汚染度が高く、今後、油中夾雑物の摺動面への噛み込みによる摩耗の進行が懸念されます。さらに、粘度、IR、SOAP-Tで新油と一致しないデータが確認されました。更油油中の汚染度が高いことから、摩耗粒子や異物等が軸受摺動面に噛み込むことによる摩耗の進行が懸念されるため、更油を推奨します。更油をする際には、油槽内を清掃し、更油する新油もNAS級程度の清浄な潤滑油を更油することを推奨します。油名の確認分析データから新油と一致しないデータが確認されたことから、油名が違っている可能性があります。油は設備の条件にあった適正な性能のものを使用することが重要であるため、油名を再確認することを推奨します。定期的な分析今後懸念される摩耗の進行を監視するため、定期的に分析を実施することを推奨します。診断結果粘度が当社推奨の管理限界値を超えており、IRの結果で新油のIRスペクトルと一致しない箇所が確認されました。粘度前回に比較して今回の粘度は、mm/sからmm/sに上昇していました。新油値mm/sに比較して粘度変化率は+％で、当社推奨の管理限界値である±％以内を超えていました。SOAP-Tの結果と併せて判断すると、油名の誤りが考えられます。適正な粘度範囲で使用していない場合、粘性抵抗が増大することにより、油温が上昇して、油劣化の進行に繋がることが懸念されます。水分前回に比較して今回の水分は、ppmからppmに減少していました。当社推奨の管理限界値の以下であり、良好と判断します。酸価・IR潤滑油の酸化劣化は、酸価およびIRの結果から総合的に判断します。前回に比較して今回の酸価は、.mgKOH/gから.mgKOH/gに低下していました。新油値.mgKOH/g以下であり、IRの結果で酸化劣化の兆候を示すカルボン酸の吸収が確認されていないことから、良好と判断します。但し、新油のIRスペクトルと一致しない箇所が確認されたことから、異種油の混入、または油名の誤りなどが考えられます。計数汚染度は当社推奨の管理限界値を超えていました。フィルタ表面の異物観察で金属片、鉄錆、砂等が観察されたことから、汚染度が高い要因は、摩耗と外部混入異物の影響と思われます。計数汚染度前回同様に今回の計数汚染度はNAS級を上回っており、当社推奨の管理限界値NAS級を超えていました。重量汚染度前回に比較して今回の重量汚染度は、mg/mlからmg/mlに低下し、当社推奨の管理限界値mg/ml以下であり、良好と判断します。光学顕微鏡写真重量汚染度で濾過したフィルタ表面上の夾雑物を光学顕微鏡で観察した結果、鉄錆、砂等が観察されました。総合的に判断した結果、は許容範囲内にあり、機器は継続使用可能と判定しますが、摺動部の摩耗が認められたため、定期的に潤滑油分析を実施し、摩耗推移を監視することが有用と考えます。フェログラフィー【異常摩耗指数：Is値】Is値は異常摩耗の早期発見パラメータのつで、摩耗程度を定量化するために用います。今回のIs値はの乗と高い値であるものの、前回に比較してIs値の上昇傾向は確認されませんでした。フェログラフィー【定性分析：摩耗粒子の形態観察】観察された代表的な粒子は、以下の通りでした。正常な摩耗粒子・潤滑状態が正常なマイルド摩耗により発生。シビア粒子・潤滑状態がやや厳しい凝着摩耗により発生。金属潤滑部が局部的に油膜切れを起していると考えられます。観察された摩耗粒子の中でもシビア粒子は、摩擦面が将来的に異常摩耗へ進展する可能性を示唆しているため、傾向監視が必要と思われます。詳細は、別紙傾向監視が必要な摩耗粒子をご覧ください。Iカップリング発光分光分析【SOAP-T】検出された金属元素と、想定される発生箇所は、以下の通りです。鉄、銅・軸受等カルシウム、ケイ素、ナトリウム、モリブデン・外部混入異物SOAP-Tの結果、使用油であるモービルDTEメディアムに～桁オーダーで含まれているはずのリン、亜鉛が、～ppmしか検出されなかったことから、油名の誤りが考えられます。
報告№106-6102 報告№106-6120 | 分析№106-02223 分析№106-02542 | 106-02542 | 精点Aを実施した結果、前回に比較して計数汚染度はランク上昇し、管理限界値に到達していました。異常摩耗の早期発見パラメータであるフェログラフィーのIs値がの乗とやや高く、摩耗粒子形態観察で金属接触が厳しい場合に発生するシビア粒子がやや多く観察され、SOAPの結果で軸受メタルの主成分である錫、D－SOAPの結果で鉄、オイルリングの主成分である銅が上昇していたことから、汚染度が高い原因は、鉄を使用した箇所の摩耗軸受メタル及びオイルリングの摩耗によるものと考えられました。オイルリングの摩耗は、オイルリングの振れ回りが原因と思われます。今後、潤滑油を適正にかきあげることができなくなるなどの原因で油膜切れを発生させ、軸受メタルの摩耗が更に進行することが懸念されるため、巡視の際にオイルリングの回転状況を確認すると共に濾過又は更油を実施し、汚染度を改善するとともに、ヶ月以内に精点Bを実施し、摩耗の進行状況を確認することを推奨します。これらのことは、前回に比較して計数汚染度はランク上昇し、NAS級と管理限界値に到達していたこと異常摩耗の早期発見パラメータであるフェログラフィーのIs値がの乗とやや高く、摩耗粒子形態観察の結果、金属接触が厳しい場合に発生するシビア粒子がやや多く観察されたことSOAPの結果、軸受の主成分である錫、D－SOAPの結果、鉄、オイルリングの主成分である銅が各々上昇していたこと以上のことから判断しました。尚、軸受メタルの摩耗程度を評価する必要がありますので、次回分析時には、油量、メタルサイズ、回転数をお知らせください。
報告№108-5071 報告№110-00727 | 分析№108-02721 分析№110-003376 | 110-003376 | 潤滑油は継続続使用可能な状態にあるものの、今後は障害予防を目的に以下の対策を推奨します。追加分析消泡性能が低下した場合、ギヤ歯面での油膜形成に影響が出て摩耗の発生が進展することがあります。今後は消泡性能低下の影響により摩耗が進展する可能性がありますので、フェログラフィーおよびSOAPを追加することを推奨します。分析結果泡立ち試験の結果、消泡性能が低下していることが確認されました。粘度粘度はmm/sと新油値mm/sに比較して、粘度変化率は-％で、当社推奨の管理限界値である±％以内にあり、良好と判断します。泡立ち試験泡立ち試験は-と新油に比較して高い値でした。水分はppmと当社推奨の管理限界値の以下であり、良好と判断します。全酸価全酸価はmgKOH/gと新油値mgKOH/g以下であり、良好と判断します。
報告№109-09136 報告№112-00060 | 分析№109-001160 分析№112-000150 | 112-000150_date120509 | 濾過前の試料油を分析した結果、摩耗粒子の形態観察で前回同様に金属接触が厳しい場合に発生するシビア粒子が観察されました。D－SOAPでメタルの主成分である錫がからに増加していました。シビア粒子摩耗粒子の観察結果から、発生している摩耗形態は凝着摩耗であることがわかりました。観察された摩耗粒子は鉄系材料であることから、軸受摺動部や鉄系材料同士が局部的に接触する箇所、例えば軸受支持部などで発生していると思われます。メタルの摩耗軸受の素材である錫が若干ですが増加傾向にありますので、軸受メタルの一部に摩耗が発生していると推定されます。油中粒子サイズの分布状況から、発生している摩耗粒子サイズは比較的健全な摩耗状態と判断できる～μmが大多数となっていることから、現時点で軸受の継続使用には影響がないと判断しますが、念のため再分析によって摩耗の進行状況を確認することを推奨します。これらの障害発生に対する弊害を勘案の上、今後も定期的にトライボ診断を実施し、摩耗の進行状況を確認することを推奨します。今後軸受メタルの摩耗が進行した場合、摩耗程度を評価する必要がありますので、次回分析時には、メタルサイズをお知らせください。尚、RBOTが前回に比較し、min増加していました。RBOTが増加した理由は、更油、補給を実施した仮設タンクで他の軸受油と混合して濾過を実施した濾過機配管内や仮設タンクなどに油が残留していた以上のことが考えられます。今回の採油は、濾過機採油バルブから実施していることから、およびに該当すると思われます。但し、今回の分析結果で、酸価および粘度の各データに大きな変化はなく、異種油の混入などは確認されていないため、本試料油は継続使用可能な状態にあります。今後は、今回のRBOT値を基に潤滑油の寿命を評価します。
報告№109-09136 報告№110-00485 | 分析№109-001160 分析№110-002178 | 110-002178 | は、油の粘度、油中のスラッジの発生量を判断パラメータに、粘度、全酸価、IR、RBOTで評価します。分析の結果、油の粘性を示す粘度は、新油値の.mm/sに比較して粘度変化率が-％のmm/sとほぼ変化はなく、また油中のスラッジの発生量を示す全酸価は、新油値の.mgKOH/gに対して.mgKOH/gでほぼ変化が見られず劣化は確認されなかった。さらにはIRの結果でも油が劣化した場合に発生するカルボン酸の発生も確認されず、酸化防止剤の残存量を示すRBOTは、限界値minに比較して、十分に残量があるminであった以上のことから、潤滑油の劣化は確認されませんでした。なお、使用油の使用期間または使用時間が不明であったため、ご要求の油の余寿命に関する検討は行えませんでした。可能であれば、これらの情報をご提供下さい。汚染度油中の水分を計測した結果、水分は.ppmと新油と同等であり、継続使用可能な状態にあることが確認されました。潤滑油は継続使用可能な状態にあると判断します。
報告№103-6124 | 分析№103-02224 | 103-02224 | 精点Aを実施した結果、フェログラフィーを除く項目は良好でした。フェログラフィーの結果、異常摩耗の早期発見パラメータであるIs値は、.と良好の範囲にあるものの、摩耗粒子形態観察の結果、摩擦熱が高い場合に発生する球状粒子が多く観察されました。球状粒子は、異常の兆候を示す形態のパラメータで、この摩耗粒子が発生する場合、潤滑状態に注意が必要です。球状粒子の発生原因は、一般に、溶接工事、溶接作業などによる溶接スパッタの混入、電食による発生、厳しい金属接触による摩耗、が考えられます。発生原因が、の溶接スパッタの混入であれば、今後増加しないと思われますが、が考えられる場合は、原因を取り除かなければ球状粒子は増加すると考えられますので、ヶ月以内に精点Bを実施し、この球状粒子が増加の有無を確認されることを推奨します。念のため、主機の起動時、停止時の温度チャートから軸受温度が微妙に変化しているか、いないかの確認をされるよう推奨します。尚、RBOTが前回に比較し、min上昇したのは、新油の補充等の影響が考えられます。今後は、今回のRBOT値によりデータ管理を行います。
報告№109-09136 報告№112-00562 | 分析№109-001160 分析№112-002330 | 112-002330 | ミル減速機の潤滑油を分析した結果、以下のことがわかりました。フェログラフィーで観察した摩耗粒子は、微振動で発生する特徴的な形態をしていた微振動で発生した粒子のサイズはμm未満が支配的だった多数観察されたμm未満の粒子の中には、摩擦面の潤滑状態が非常に厳しく、潤滑不足となった場合に発生する黒色スラッジが確認されているμm前後の粒子には、転がり疲れによる疲労摩耗粒子が観察されている摩耗粒子の中には、異物の影響で発生する切削粒子が観察されているこれらのことから、減速機軸受では微振動が発生していたことにより、軸受表面で疲労摩耗が発生し、発生した摩耗粒子が潤滑摺動面に混入して二次的に切削摩耗を発生させたと推定されました。また、黒色スラッジも多数観察されたことから、軸受の摺動面では油量の供給不足など厳しい潤滑状態も発生していたと推定されました。フレッティングは、回転軸の軸振れや、ハウジングの与圧不足によるクリープ現象で発生することが知られていますが、本試料の摩耗粒子の観察結果から、これらのいずれかの現象が関与していたと推定されました。更油および油槽内の清掃分析の結果から異物や金属表面の微小突起により発生する切削粒子が観察されていることから、油槽内には汚染物が比較的多く、汚染物の影響で摩耗が発生していると推定されます。更油をする際には、油槽内を清掃し、更油する新油もNAS級程度の清浄な潤滑油を更油することを推奨します。定期的な分析今回観察されたフレッティング粒子は、発生時の初期には比較的低濃度ですが、時間の経過とともに加速度的に増加し、潤滑面を二次的に摩耗させる原因となることが多いため、更油後は、初期試験として少なくとも回定期的に分析して増加傾向を確認することを推奨します。はフェログラフィーおよびSOAP-Tの結果から総合的に判断した結果、やや厳しい状態にあると考えられます。フェログラフィー【定量分析：Is値】Is値は異常摩耗の早期発見パラメータのつで、摩耗粒子を定量化するために用います。今回のIs値はの乗とやや高い値でした。フェログラフィー【定性分析：摩耗粒子および摩耗形態観察】分析結果から比較的多く観察された粒子は、以下の通りでした。正常な摩耗粒子・潤滑状態が正常なマイルド摩耗により発生切削粒子・異物や金属表面の微小突起による切削摩耗により発生黒色スラッジ・潤滑不足により摩擦面が高温になることで発生疲労摩耗粒子・転がり疲れにより発生今回の試料には、摩耗速度の早い切削粒子と潤滑状態が厳しい場合に発生する黒色スラッジが観察されていることから、転がり軸受の潤滑面は非常に厳しい潤滑状態になっていると推定されました。Iカップリング発光分光分析【SOAP-T】検出された金属元素から発生箇所を推定すると、以下の通りでした。鉄、銅・ギヤ、軸受等リン・添加剤カルシウム、ケイ素、ナトリウム・外部混入異物計数汚染度はNAS級以上と当社推奨の管理限界値を超えていました。フィルタ表面の異物観察で金属片、鉄錆、砂等が観察されたことから、汚染度が高い要因は、摩耗と外部混入異物の影響と思われます。粘度、水分、IRの各データは良好でした。酸価は、.mgKOH/gでした。当社に新油データがないため、比較することは出来ませんでしたが、IRの結果、油劣化の兆候を示すカルボン酸の吸収が確認されていないことから、良好と判断します。
報告№107-0356 報告№107-0356 |  | 107-01856_1857 | を示す粘度、水分、全酸価、IRの各データは、全て良好と判断します。濾過効率が%とやや低くく、目詰まりによるフィルタ性能の低下が確認されたため、フィルタが詰まり始めていることが確認され、フィルタのメンテナンスを検討されることを推奨します。差圧上昇の原因は、フェログラフィーの結果で外部から混入した異物が比較的多く確認されていることから、差圧上昇の原因は、フィルタ目詰まりの原因は、この外部混入異物の可能性が考えられます。が、尚、差圧の上昇が繰り返し発生する場合、外部混入異物の可能性以外に摩耗粒子発生の可能性も否定できません。そこで、差圧が上昇しているフィルタの捕捉物を直接分析し、原因を調査することを推奨します。を示す粘度、水分、全酸価、IRの各データは良好でした。油清浄器の濾過効率による油汚染度管理に関する考察油清浄器の濾過効率の指標であるβ値を確認するため、油清浄器の入口側と出口側の配管より採油を実施し、計数汚染度を実施しました。その結果を下表に示します。 ・ここで、 EMBEDExcel.Sheet.表に示す通り、～μm以外のレンジは油清浄器入口に比較して出口の粒子数が僅かに大きな値を示しているため、濾過効率を求めることができませんでした。そのため、～μmのみ濾過効率を求めました。式および表に示す通り、その結果、～μmレンジが%とやや低い値でした。油清浄器の濾過性能が低下しつつあると考えられますので、フィルタのメンテナンスを検討されることを推奨します。機器の摩耗油清浄器が設置されていることでNAS級と清浄になっていますが、油濾過機がないと仮定した場合、計算により求めた～μmレンジの汚染度はNAS級の汚染状態になる可能性を示唆するものととらえる事が出来ます。他のレンジを同様に計算すると以下のようになり、NAS級となりました。～～～～以上等級級油清浄器がなかったとした場合、以上のとおり摩耗粒子の発生によりNAS級の汚染された状態になることが推定されます。しかし、フェログラフィーの結果で鉄錆等の異物が若干観察されているため、汚染の原因は、摩耗ではなく外部混入異物であることが確認されました。
報告№105-0402 | 分析№105-02650 | 105-02650 | トライボ診断により、機器軸受の潤滑状態、潤滑油の劣化状態を診断することを目的としました。分析の結果、本軸受は継続使用可能な範囲にあると判断します。このことは、D-SOAPで転がり軸受の摩耗により発生する鉄が検出されたものの、僅かであることフェログラフィーの結果、異常摩耗の早期発見パラメータであるIs値が.と良好の範囲にあること計数汚染度がNAS級と良好の範囲にあること以上のことから判断しました。
報告№103-4530 | 分析№103-01389 | 103-01389 | 分析の結果、オイルリングの摩耗とメタルの摩耗が確認されました。オイルリングの摩耗はオイルリング自身の振れ回りが原因です。今後、潤滑油を適正にかきあげることができなくなり、油膜切れを発生させることが懸念されるため以下の点に注意し管理されることを推奨します。巡視の際にオイルリングの回転状況を確認する可能であれば濾過を実施すると共に、ヶ月以内に再度分析を実施し、汚染状況及び摩耗の進行状況を確認する又、RBOTがminと低下しており、今後、RBOTの低下が加速することが懸念されるため、低下傾向を把握し、劣化の進行状況を確認されると共に早急に更油されることを推奨します。これらのことは以下のことから判断しました。計数汚染度がNAS級以上、重量汚染度がmg/mlと当社推奨の管理限界値を超えており、異常摩耗の早期発見パラメータである、Is値がの乗と高く、摩耗粒子形態観察の結果、オイルリングの摩耗により発生した銅合金が多く見られ、D－SOAPで、鉄がppm、銅がppm、メタルの主成分である錫が、油の添加剤成分である亜鉛が.ppm検出され、又、RBOTが新油のminに比較してminと酸化防止剤の残存量が％に低下していた。
報告№108-7009 報告№108-7009 | 分析№108-02115 分析№108-02115 | 108-02115 | 発電機運転中に下部軸受の温度がになったため主機を停止した。点検を実施した結果、油量が少ないことが確認された。現在、潤滑油を取替て、運転を再開した。下部軸受の温度が上昇した原因を確認する。軸受の摩耗程度を確認する。下部軸受の温度が上昇した原因摩耗粒子の形態観察の結果、金属接触が厳しい場合に発生するシビア粒子、金属接触が厳しく、且つ、摩擦熱が高い場合に発生する球状粒子、大型のホワイトメタルの摩耗粒子が観察されました。これらの摩耗粒子から判る摩耗形態はマイルド摩耗とシビア摩耗であり、このふたつの摩耗形態が同時に存在することはなく、したがって、正常な潤滑状態でみられるマイルド摩耗から油膜切れにより発生するシビア摩耗に進展したものと考えられます。また、軸受メタルの主成分である錫がSOAPでppm、D－SOAPでppm検出されたことから、摩耗の発生箇所は軸受摺動面であることが確認できます。以上の分析結果から、下部軸受の温度上昇が発生した原因は、以下のことが推定されました。正常な潤滑状態から、油量の低下により油温が徐々に上昇油温の上昇に伴い油膜が薄くなるそれに伴い軸受摺動面で局部的な油膜切れが発生し、小径摩耗粒子が発生摩耗の発生により摩擦熱が増大さらに油膜が薄くなり、シビア摩耗に進展軸受温度がに到達今後、油量の減少が再発する場合が懸念されますので、原因を調査するとともに定期的に分析を実施し、摩耗の発生状況を確認することを推奨します。軸受の摩耗程度を確認するSOAP／D－SOAPの結果でメタルの主成分である錫が検出されました。軸受メタルの摩耗は、軸受メタルの主成分である錫がSOAPでppm、D－SOAPでppm検出されたことから確認しています。メタル枚全体に均等に摩耗していると仮定して、メタルの摩耗深さをSOAPの錫濃度ppm、油量Lから下式により算出しました。錫の摩耗体積＝錫濃度×-×油量×.×÷錫密度＝×-××.×÷.＝摩耗深さ＝摩耗体積÷摩耗面積×＝÷×＝計算の結果、摩耗深さがμmとなり、メタルのオーバーレイ部分が摩耗により削られている状況になっていると考えられました。油の取替を実施し、運転を再開していますが、メタル摺動面は平滑になっており、油膜が保持できにくい状態になっている可能性があるため、一度メタルの点検を実施されることを推奨します。
報告№109-09136 報告№111-00053 | 分析№109-001160 分析№111-000151 | 111-000151 | 更油からの使用時間をもとに潤滑油の余寿命を評価したところ、潤滑油は次回定検まで使用可能と判断できました。次回定検時に更油を実施しない場合は、酸化安定度を知るための分析を実施し、余寿命を確認することを推奨します。酸化安定度はminであり、当社推奨の管理限界値のmin以上であることから、良好と判断します。
報告№109-09136 報告№111-00488 | 分析№109-001160 分析№111-002233 | 111-002233_ｄａｔｅ111209 | 計数汚染度、重量汚染度は共に良好でした。粘度、水分、酸価、IRの各データは良好でした。IRの結果、酸化防止剤の残存量や酸価に伴って発生するカルボン酸の吸収がみられないことから良好と判断します。潤滑油は継続使用可能な状態にあると判断します。本試料油は、機器停止中に採油されています。機器が停止している状態では、別紙油粒子の沈降の影響に示すように油槽内で撹拌がなくなり固形物が沈降します。今後の採油は、極力運転中もしくは停止直後の油槽中層部から実施されることを推奨します。
報告№109-09136 報告№114-00244 | 分析№109-001160 分析№114-000825 | 114-000825 | 潤滑油および対象設備は継続使用可能と判断します。異常摩耗の早期発見のパラメータであるIs値は、前回の-レベルから-レベルに低下し、正常です。また、異常摩耗の兆候を示す摩耗粒子が顕著に観察されなかったことから、は良好と判断します。計数汚染度は、前回に比較してNAS級から等級に変化はなく、重量汚染度は.mg/mlから.mg/mlに増加したものの、共に当社推奨の管理限界値以下であり、良好です。．IRは、前回同様に良好です。尚、IRの結果でcm-付近に吸収ピークが確認されましたが、年月に投与されたTS-の影響であり、異常ではありません。
報告№109-09136 報告№111-00404 | 分析№109-001160 分析№111-001915 | 111-001915 | 潤滑油および減速機は継続使用可能な状態にあると判断します。但し、摩耗の進行が懸念されるため、以下の対策が必要です。定期的な分析フレッティング摩耗の進行を監視するため、定期的に分析を実施し、摩耗の進行状況を確認することを推奨します。バックラッシによる評価トライボ診断では、バックラッシの増加量を分析結果から計算できますので、構造が確認できる図面、ギヤの形式、歯形、モジュール、歯数、歯幅、油入替後の稼働時間ならびに分解点検後の稼働時間をお知らせ下さい。計算結果をご報告いたします。最適な採油方法本試料油は、ドラム缶に移送してから油を採油されています。別紙油粒子の沈降の影響に示すようにドラム缶で撹拌がなくなり固形物が沈降するため、油中汚染度は低くなると推定されます。今後の採油は、極力運転中もしくは停止直後の油槽中層部から実施されることを推奨します。フェログラフィー異常摩耗の早期発見パラメータとして摩耗粒子を定量化して評価するフェログラフィーのIs値は、前回のの乗から変化はなく、潤滑状態が安定していることを示していました。摩耗粒子の形態で比較的多く観察された粒子は、潤滑状態が正常な場合に発生する摩耗粒子フレッティングにより発生する赤錆でした。これらの摩耗粒子が観察された場合、潤滑部で発生している摩耗形態は、正常なマイルド摩耗微振動によるフレッティング摩耗が発生していることが分かります。フレッティングは、・軸と内輪内面・軸受箱と外輪外面・軌道輪と転動体・ギヤ歯面の箇所で発生する可能性があります。フレッティング粒子は酸化して硬いため、軸受軌道面やギヤ歯面に噛み込んだ場合はその傷が疲労剥離の起点となり、疲労摩耗へと進展することが想定されます。Iカップリング発光分光分析供試の潤滑油を分析した結果、検出された金属元素は、SOAPの結果表に示すように、鉄、錫、リン、カルシウム、バリウム、アルミニウム、ナトリウムでした。検出されたこれらの金属元素から発生箇所を推定すると鉄、錫・ギヤ歯面・軸受等リン・オイル添加剤カルシウム、バリウム、アルミニウム、ナトリウム・外部混入異物であると思われます。このうち、機械部品が摩耗したと思われる元素はのグループです。前回に比較して計数汚染度はNAS級からNAS級にランク減少し、良好でした。前回同様に粘度、水分、酸価、IRの各データは良好でした。
報告№108-5064 報告№108-5064 | 分析№108-02437 分析№108-02437 | 108-02437 | トライボ診断の結果、粘度、泡立ち試験を除く項目は良好です。粘度はmm/sと新油値mm/sに比較して、粘度変化率は-％で、当社推奨の管理限界値である±％以内にあるものの、低下しています。今後、粘度の低下により油膜切れが発生し、金属接触が発生することが懸念されるため、更油を実施することを推奨します。泡立ち試験の結果は、一般的には消泡性能が低くいと判断できる値の-ですが、新油値の-と同レベルにあったため、良好と判断します。機器の潤滑状態潤滑状態指数はのマイナス乗と濾過設備のない機器であれば正常な潤滑状態にあると判断できますが、ギヤボックスの油系統にはインラインフィルタとオフラインフィルタがあり、μmサイズ以上の粒子の大部分は捕捉され、異常な摩耗状態が発生したとしても正常な潤滑状態にあると誤認してしまう可能性があります。そこで、フィルタが設置されていない場合の潤滑状態を、一般的なフィルタの効率である.と仮定し、粒子の発生状況から潤滑状態を推定しました。その結果、ギヤは継続使用可能な状態にあると思われますが、潤滑状態指数は摩耗がやや厳しい状態であるの乗領域にあると推定できました。推定結果は、フィルタの濾過効率を仮定して求めたものですが、フィルタがない状態では油中の粒子濃度は現在より高いことは明らかです。そのためヶ月後に再度分析を実施し、摩耗進行の有無をチェックすることを推奨します。尚、フィルタの捕捉の影響による誤認を避けるため、これまでの採油箇所に加え、インラインフィルタやオフラインフィルタの捕捉物も分析し、その結果から潤滑状態を評価することを提案します。フィルタ捕捉物の分析を実施する際には、フィルタ使用時間の情報をご提供いただけますようお願い致します。粘度は当社推奨の管理限界値内にあるものの、低下しています。泡立ち試験の結果、消泡性能が低いと判断できる値であるものの、新油と同レベルにあると判断します。粘度は当社推奨の管理限界値内にあるものの、低下しています。粘度はmm/sと新油値mm/sに比較して、粘度変化率は-％で、当社推奨の管理限界値である±％以内にあるものの、低下しています。粘度は.mm/sです。粘度は.mm/sです。粘度指数はです。粘度指数はです。泡立ち試験は-です。泡立ち試験は-と新油と同レベルにあり、消泡性能が新油と同レベルにあると判断します。水分は良好。水分はと当社推奨の管理限界値の以下であり、良好と判断します。全酸価は良好。全酸価はmgKOH/gと新油値mgKOH/g以内にあり、良好と判断します。機器の潤滑状態精密な濾過設備がない機器であれば、潤滑状態指数は正常の範囲にあると判断します。潤滑状態指数は正常の範囲にあると判断します。異常摩耗の早期発見パラメータである潤滑状態指数がのマイナス乗と精密な濾過設備がない機器であれば、潤滑状態指数は正常の範囲にあると判断します。
報告№104-0214 | 分析№104-01536 | 104-01536 | トライボ診断により、機器軸受の潤滑状態、潤滑油の劣化状態を診断することを目的としました。分析の結果、観察された摩耗粒子には、フレッティングの発生が確認されたものの、分析結果から求めた機器の潤滑状態、潤滑油の性状が共に良好である事から現在の潤滑状態は良好な潤滑状態にあると判断します。前回と今回の分析結果からメタルの摩耗速度を判断するため、下式で摩耗速度を求め、現時点における平均的な摩耗深さを求めたところ、摩耗の深さは軸受表面から.μmであることが推定されました。y＝×-x＋.・ここでy：平均的な摩耗深さx：運転時間本軸受がこの摩耗速度で、摩耗の限界に到達する時間、いわゆる限界使用時間を試算すると、軸受の表面粗さをsとした場合の余寿命は約万時間になると推定されます。このことから、潤滑状態は良好な状態にあることが確認されました。尚、潤滑状態は良好であるものの、観察された摩耗粒子がフレッティングで発生した赤錆が支配的であることから、発生した赤錆が軸受摺動面に噛み込み摩耗が進行することが懸念されるため、定期的にトライボ診断を実施し、摩耗の進行速度を監視することを推奨します。
報告№104-0378 報告№105-8018 | 分析№104-02669 分析№105-01141 | 105-01141 | 月日に主機を停止する時に、ソレノイドバルブ全数で動作不良が発生したため、本試験はその原因調査を目的としました。翌月日から濾過を開始しており、採油を実施した月日時点では油中に浮遊している汚染物が除去されているものと考えられるため、このことを考慮する必要があります。分析の結果、は濾過により良好な状態に改善されているものの、フェログラフィーによる粒子観察で外部から混入した異物が若干観察されました。今回分析結果で確認されたソレノイドバルブ動作障害の原因と思われる物質は、フェログラフィーで観察された外部からの混入異物の可能性が高く、油の劣化で生成する粘ちょう物は確認されませんでした。尚、濾過により浮遊していた汚染物は除去されていますので、当面ソレノイドバルブの動作障害は回避できますが、今後配管内壁に付着している汚染物は継続使用することにより剥離し、油中に混入することでソレノイドバルブに付着し動作障害が発生する場合が考えられます。今後は濾過完了後ヶ月ごとに分析を実施し、汚染状態を確認することを推奨します。
報告№109-09136 報告№113-00656 | 分析№109-001160 分析№113-002823 | 113-002823 | D-SOAPの結果、錫が比較的高い値で検出されたことから、異物は軸受メタルの摩耗により発生したホワイトメタルであると考えられます。
報告№109-09136 報告№112-00660 | 分析№109-001160 分析№112-003031 | 112-003031 | 潤滑油の劣化は確認されず、汚染度は良好な範囲にあることから、継続使用可能な状態にあると判断します。軸受微振動により発生するフレッティング摩耗が見られました。フレッティングにより発生した赤錆は、μm以下の微小な粒子が支配的であり、直ちに影響はないことから、摩耗は正常と判断できます。以上より、軸受は継続使用可能な状態にあると判断します。定期的な分析および分析周期の検討定期的に分析を実施することにより、データの微小な変化から異常の兆候を早期に発見することが可能となります。今後、寿命予測を行うには、今回データを含め少なくとも回の分析データが必要となります。当該機は、年間稼働率が低いことから、採油の機会を検討するのは難しいところがありますが、あと最低でも回分析を実施し、寿命予測を行うと共に分析周期を検討することを推奨します。軸受の摩耗状態フェログラフィーおよびSOAP-Tのデータから総合的に解析した結果、軸受は健全であり、継続使用可能と評価できますが、引続き軸受の機能が保持されていることを確認するためにも、潤滑油診断による傾向管理が有用と考えます。フェログラフィー【定量分析：Is値】Is値は異常摩耗の早期発見パラメータのつで、摩耗程度を定量化するために用います。今回のIs値はのマイナス乗と低い値でした。フェログラフィー【定性分析：摩耗粒子および摩耗形態観察】分析結果から比較的多く観察された摩耗粒子は、以下の通りでした。赤錆・フレッティングにより発生。フリクションポリマ・局部的に高圧・高温となる場合に発生。観察された摩耗粒子の中でも赤錆は、将来的な摩耗の進行に繋がる可能性を示唆しているため、傾向監視が必要と思われます。フレッティングの発生要因は、鉄系材料が接合および勘合されたりする部分から発生します。フレッティングによる赤錆が少量発生しても直ちに異常ではありませんが、場合によっては、発生した赤錆が軸受摺動面に噛み込み、摩耗を進行させる場合があります。Iカップリング発光分光分析【SOAP-T】検出された金属元素から、摩耗粒子の発生箇所は、以下のように推定できました。鉄、鉛、錫・軸受等カルシウム、ナトリウム・外部混入異物軸受の摩耗SOAP-Tで錫が検出されたことから、軸受の摩耗が発生していると推定されました。分析結果から軸受メタルの摩耗深さをSOAP-Tの結果で得られている錫濃度と油量Lから計算しました。当社の経験からメタル面積の約分の程度が摩耗したと仮定しました。当社の知見、および今回検出された錫濃度等の情報から軸受の摩耗深さを計算した結果、軸受表面の平均的な摩耗深さは.μmとなり、メタルの表面粗さを軸受表面の一般的な粗さであるμmと仮定すると、摩耗は軽微であり、継続使用可能な状態にあると推定されます。は良好と判断します。計数汚染度計数汚染度は、NAS級と当社推奨の管理限界値NAS級以下であり、良好と判断します。重量汚染度は、.mg/mlと当社推奨の管理限界値mg/ml以下であり、良好と判断します。光学顕微鏡写真供試油を濾過したフィルタ表面上の夾雑物を光学顕微鏡で観察した結果、金属片、鉄錆、砂等が観察されました。は良好と判断します。粘度新油に対する粘度変化率は-％でした。これは、当社推奨の管理限界値である±％以内であり、良好と判断します。水分は、.ppmと当社推奨の管理限界値の以下であり、良好と判断します。酸価は、.mgKOH/gと新油値.mgKOH/gに比較して高いものの、IRで油劣化の兆候を示すカルボン酸の吸収ピークが確認されていないことから、良好と判断します。IRIRチャートの結果、新油と使用油のスペクトルパターンはほぼ一致し、また、油劣化の兆候を示すカルボン酸の吸収ピークが確認されていないことから、良好と判断します。
報告№109-09136 報告№110-00330 | 分析№109-001160 分析№110-001485 | 110-001485 | は、油の粘度、油中のスラッジの発生量を判断パラメータに、粘度、全酸価、IR、RBOTで評価します。分析の結果、油の粘性を示す粘度は、新油値の.mm/sに比較して粘度変化率が-％のmm/sとほぼ変化はなく、また油中のスラッジの発生量を示す全酸価は、新油値の.mgKOH/gと同じ.mgKOH/gと変化が見られず劣化は確認されなかった。さらにはIRの結果でも油が劣化した場合に発生するカルボン酸の発生も確認されず、酸化防止剤の残存量を示すRBOTは、限界値minに比較して、十分に残量があるminであった以上のことから、潤滑油の劣化は確認されませんでした。尚、別紙表および図から分かるように、RBOTの減少傾向から油の余寿命を求めた結果、この減少傾向のまま継続使用した場合は、別紙図RBOTの減少傾向に示すように年月には限界値に到達すると推定されます。一方、油中の水分を計測した結果、水分は.ppmと新油と同等であり継続使用可能な状態にあることが確認されました。潤滑油は継続使用可能な状態にあると判断します。
報告№109-09061 報告№109-09061 | 分析№109-000631 分析№109-000631 | 109-000631 | 、汚染度、軸受の潤滑状態を確認する。本試料油は、採油量が少なかったため計数汚染度は参考値としてお考え下さい。汚染度および軸受の潤滑状態分析の結果、計数汚染度、重量汚染度共に当社推奨の管理限界値超えていることが分かりました。異常摩耗の早期発見パラメータであるフェログラフィーのIs値がの乗と高く、潤滑状態がやや厳しい状態にあることが分かりました。摩耗粒子の形態観察で観察された粒子は、金属接触が厳しい場合に発生するシビア粒子、疲労摩耗粒子、銅合金がやや多く観察されたことから、潤滑状態がやや厳しいのは凝着摩耗と疲労摩耗の混合状態であるためと推定されました。今後さらに摩耗が進行し、転がり軸受の寿命となるフレーキングに進展することが懸念されるため、再度分析を実施し、摩耗の進行状況を確認することを推奨します。ミリポアフィルタの表面観察で、銅合金が多く観察されていることと、SOAPでケイ素、SOAP／D－SOAPで鉄、鉛、銅が検出されたことから、汚染度が高い要因は、摩耗粒子と外部混入異物の影響によるものと考えられます。鉛および銅を使用した箇所の溶出・摩耗が確認されています。鉛は、鉛パッキンなどに使用されている場合があります。銅は、転がり軸受の保持器などが考えられますが、本軸受の保持器は銅合金ではないことから、他の部位が考えられます。鉛および銅を使用した箇所がないかを確認されることを推奨します。再分析の時期を理論的に求めたところ、最短で約時間となります。この時間は、油中汚染物が均一になるために必要とする時間であり、この時間を経過すれば、油が入れ替わっていても再分析の結果から状態の傾向を確認することが可能となります。そのため、試運転などで数時間の運転が可能であれば、より的確に状況が確認できますので再分析を推奨します。ケイ素の検出ケイ素がppm検出されています。一般に、潤滑油中からケイ素が検出された場合の原因として、油の消泡剤として使用されるシリコン系の添加剤が検出されるフェログラフィーおよびフィルタ表面の異物観察で砂が多く観察され、これが検出されるシリコングリースをシール部に塗布している場合、このシリコングリースが潤滑油に混入して検出されるなどが挙げられますが、今回の原因は、フェログラフィーおよびフィルタで観察されたは少ないことから、およびの可能性が考えられます。およびについては、分析結果では確認することが出来ませんので、原因を絞込むため、消泡剤の投与をしていないか、また、シリコングリースを使用している箇所があるかについてご確認下さい。を示す粘度、水分、全酸価、IR、RBOTの各データは良好の範囲にあることから、この油は継続使用可能と判断します。
報告№103-8022 | 分析№103-00473 | 103-00473 | 初期試験を実施した結果、初期のなじみ摩耗で発生した摩耗粒子がやや多く観察されました。今回のようになじみ過程でシビア粒子が観察された場合は、なじみ過程が正常に終了していない場合があり、異常摩耗に進展することも懸念しなければなりません。なじみ過程が正常な状態で終了した場合、シビア粒子は観察される事が少なく、従って、今回のなじみ過程では、局部的な金属接触がごく一部で発生したと考えられます。この摩耗の進行状況を確認するため、ヶ月後に回目の初期試験を実施することを推奨します。これらのことは、異常摩耗の早期発見パラメータであるフェログラフィーのIs値が、と良好の範囲にあるものの、摩耗粒子の形態観察の結果、金属接触が厳しい場合に発生するシビア粒子、外部から混入した異物がやや多く観察されていることから判断しました。
報告№107-0076 報告№107-6013 | 分析№107-00347 分析№107-00521 | 107-00521 | オーバーホールに伴い、油交換を実施するために全量抜き取った。年から約年間使用した、汚染状態、潤滑状態を確認する。粘度、水分、全酸価、IR、RBOTの各データは全て良好でした。汚染状態計数汚染度、重量汚染度共に当社推奨の管理限界値内にあり、良好でした。潤滑状態異常摩耗の早期発見パラメータであるフェログラフィーのIs値がと良好の範囲にあり、且つ、SOAP／D－SOAPで軸受メタルの主成分である錫が検出されていないことから、本軸受は継続使用可能な状態にあると判断します。尚、摩耗粒子形態観察の結果、外部から混入したと思われる鉄錆、砂が観察されました。今回採油がドレンバルブから実施しているため、ドレン配管内に残留していた汚染物を採取した可能性が考えられました。
報告№109-09136 報告№109-09582 | 分析№109-001160 分析№109-003581 | 109-003581 | は良好でした。潤滑油は継続使用可能な状態にあると判断します。尚、RBOTはminでしたが、年に貴所から提供された新油値のminに比較して、使用油の方がmin高い値を示していました。今回のRBOTの試験結果は、当社の社内基準のバラツキ範囲を超えており、さらに、異種油の混入の可能性を新油と比較したIRの結果でみたところ、異種は混入していないことが確認されたため、今回RBOTが新油値より高くなった要因は、製造ロットの違いによるバラツキ基油の精製度の違い添加剤の添加量の誤差などが考えられます。
報告№109-09377 報告№109-09377 | 分析№109-002529 分析№109-002529 | 109-002529 | グリースおよび軸受は継続使用可能な状態にあると判断します。尚、報告書の管理表中に示しているSOAP／D-SOAPは、グリース潤滑の場合、摩耗粒子が均一に分散していないため、測定値が大きく変動することがありますので参考値としてお考え下さい。グリースの物理的性状グリースの物理的性状は良好と判断します。ちょう度ちょう度はと当社推奨の管理限界値であるから以内にあり、良好と判断します。滴点滴点はと新グリース値に比較して大きな変化はなく、良好と判断します。水分はppmと新グリース値ppm以下にあり、良好と判断します。全酸価全酸価はmgKOH/gと新グリース値mgKOH/g以内にあり、良好と判断します。IRIRの結果、油劣化の兆候を示すカルボン酸の吸収が確認されず、且つ、新油のスペクトルパターンとほぼ一致していることから、良好と判断します。軸受の潤滑状態SOAPで鉄および鉛、D－SOAPで鉄が検出されました。SOAPSOAPの結果、鉄および鉛が検出されました。D－SOAPD－SOAPの結果、鉄が検出されました。フェログラフィー摩耗粒子の形態観察の結果、μm以下の鉄系摩耗粒子が観察されました。
報告№109-09094 報告№110-00147 | 分析№109-000886 分析№110-000542 | 110-000542 | は良好と判断します。尚、RBOTがminと新油値のminに比較してmin減少していました。このまま継続使用した場合、この減少傾向から限界値に到達するのは、別紙図RBOTの減少傾向に示すように年月と推定されました。残りの継続使用期間は、約年であると予測されます。潤滑油は継続使用可能な状態にあると判断します。≪状態監視とパラメータ≫分析の目的および各分析のパラメータは以下の通りです。特性低下目的：油の分析結果から、や劣化傾向ならびに添加剤の消耗程度、残存寿命などを確認する。粘度JISK全酸価JISK赤外線吸収スペクトルJISK酸化安定度試験JISK汚染目的：油の分析結果から、砂塵あるいは水・異種油などによるや、異物混入の有無を確認する。水分JISK計数汚染度JISB重量汚染度JISB光学顕微鏡観察摩耗目的：油中の摩耗粒子を分析する事により、回転・摺動部の潤滑状態、摩耗劣化の程度、余寿命などを解析する。摩耗診断電子顕微鏡観察JISKX線マイクロアナリシス油中金属濃度）JISK≪分析結果≫特性低下粘度：良好粘度値mm/sの新油値mm/sに対する変化率は-.％であり、当社推奨の管理限界値±％以内に留まっています。全酸価：良好全酸価.mgKOH/gは新油値の.mgKOH/g以内にあることから問題は無いと判断します。赤外線吸収スペクトル：良好酸化安定度試験：良好酸化安定度試験の結果、数値minは当社推奨の管理限界値min以上に留まっており、現時点での使用は可能と判断します。汚染水分：良好水分値ppmは当社推奨の管理限界値以内に留まっています。計数汚染度：今回は実施していません。重量汚染度：今回は実施していません。光学顕微鏡観察：今回は実施していません。摩耗摩耗診断電子顕微鏡観察・X線マイクロアナリシス：今回は実施していません。油中金属濃度：今回は実施していません。
報告№104-0227 | 分析№104-01742 | 104-01742 | 濾過後の試料油を分析した結果、計数汚染度を除く項目は良好でした。濾過前の計数汚染度がNAS級に対して、濾過後がNAS級とランク上昇していました。濾過後の計数汚染度の粒子数が増加した原因は、濾過前と濾過後の試料油が入れ替わった。濾過後の採油時に誤って外部から混入した。濾過機の操作を誤って、エレメントに捕捉されていた汚染物が濾過機出口配管より排出されてしまった。仮設タンクを使用した場合、そのタンクが汚染されていた。等が考えられます。このことを確認するため、再度採油を実施する必要があります。確認方法は、再度採油した試料油の計数汚染度が今回の濾過後と差なければ原因はまたは、今回の濾過後より清浄になっていれば原因はまたはと考えることができます。
報告№104-0067 報告№104-0067 | 分析№104-00581 分析№104-00581 | 104-00581 | 分析の結果、軸受軌道面に微振動と共に、転がり疲労が原因のマイクロフレーキングが発生していると考えられます。今後更に摩耗が進行し、軸受の寿命の指標とされるフレーキングに進展することが懸念されるため、運転時間時間経過後に再度分析を実施し、摩耗の進行状況を確認されることを推奨します。このことは、SOAP／D-SOAPで軸受の摩耗により発生する鉄、クロムが検出され、異常摩耗の早期発見パラメータであるフェログラフィーのIs値がの乗と高く摩耗粒子形態観察の結果から、軸受軌道面の微小な疲労摩耗により発生する摩耗粒子が支配的であることから判断しました。この油は継続使用可能と判断します。粘度は良好と判断します。粘度は.mm/sと管理限界値以内にあり、良好と判断します。水分は良好と判断します。水分はppmと管理限界値の以下にあり、良好と判断します。全酸価は良好と判断します。全酸価は.mgKOH/gと新油データの.mgKOH/g以内にあることから良好と判断します。IRは良好と判断します。IRの結果、新油に比較して変化がなく、且つ、油劣化の兆候を示すカルボン酸の吸収が確認されていないことから、継続使用可能な状態にあると考えられます。計数汚染度、重量汚染度、共に高い値を示していました。計数汚染度は当社推奨の管理限界値を超え、汚染されていました。計数汚染度はNAS級以上と当社推奨の管理限界値のNAS級を超えており、汚染されていました。重量汚染度は高い値を示していました。重量汚染度は.mg/mlと高い値を示していました。機器の潤滑状態フェログラフィーの結果、軸受軌道面にマイクロフレーキングが発生していると考えられます。今後更に摩耗が進行し、軸受の寿命の指標とされるフレーキングに進展することが懸念されるため、運転時間時間経過後に再度分析を実施し、摩耗の進行状況を確認されることを推奨します。SOAPは良好と判断します。SOAPの結果、軸受軌道面の摩耗により発生した鉄が多く検出されました。D－SOAPの結果、鉄が多く検出されました。D－SOAPの結果、摩耗により発生する鉄、クロムが多く検出されました。フェログラフィーの結果、軸受軌道面にマイクロフレーキングが発生していると考えられます。フェログラフィーの結果、軸受軌道面にマイクロフレーキングが発生していると考えられます。
報告№109-09255 報告№109-09255 | 分析№109-002394 分析№109-002394 | 109-002394 | 結論運転再開後、今回の分析項目に計数汚染度、油中金属濃度を追加して、再度分析を実施し、摩耗および油劣化の進行状況を確認されることを推奨します。特性低下分析結果は、全項目が良好の範囲にありました。したがって、油の特性低下は認められず良好と判断します。粘度粘度はmm/sと新油値.mm/sに対する粘度変化率が-％でした。粘度変化率の推奨管理限界値は、±％以内となっていますが、今回の結果はこの範囲内にあることから、良好と判断します。全酸価全酸価は.mgKOH/gと新油値以内にあり、良好と判断します。酸化安定度酸化安定度は、新油値と比較して十分に残存していることが必要ですが、今回の残存率は新油の％となっており、当社推奨の管理限界値の％以上であったことから、良好と判断します。汚染水分による汚染は確認されず、良好と判断します。水分濃度は、当社推奨の管理限界値の以下のppmであり、良好と判断します。摩耗摩耗粒子の結果、異物の噛み込みなどで発生する切削粒子が比較的多く観察されました。異常摩耗の早期発見パラメータであるフェログラフィーのIs値がの乗とやや高く、摩耗粒子の形態観察の結果、異物の噛み込みなどで発生する切削粒子が比較的多く観察されました。
報告№108-0387 報告№109-09082 | 分析№108-02609 分析№109-000724 | 109-000724 | 今回の採油は、対象設備の停止中にドレンバルブから実施しているため、別紙油中粒子の沈降の影響に示すように、沈降の影響を受けて分析データが高濃度に出る可能性があります。今回の分析は、以上のことを踏まえて結果を検討します。分析の結果、高濃度になっていると思われる対象設備停止中のドレンバルブから行われた採油にもかかわらず、全てのデータが良好の範囲にあることから、この油は継続使用可能であり、潤滑状態も正常と判断します。
報告№109-09050 報告№109-09050 | 分析№109-000534 分析№109-000534 | 109-000534 | 今回の採油は、対象設備停止中にドレンプラグから実施しているため、別紙油中粒子の沈降の影響に示すように、沈降の影響を受けて分析データが高濃度に出る可能性があります。今回の分析は、以上のことを踏まえて結果を検討します。分析の結果、摩耗粒子診断で異常摩耗の早期発見パラメータであるIs値がの乗とやや高く、潤滑状態がやや厳しい状態にあることが分かりました。やや厳しい潤滑状態が発生した原因は、発生した摩耗粒子等の異物が油膜に入り込み、異物の角の切削作用を受けたことにあると思われます。摩耗形態の中で特に切削摩耗は、異物がない状態に比較して、摩耗進行速度が速く注意が必要です。転がり軸受で切削摩耗が発生した場合、切削摩耗により生じた軌道面の損傷が起点となって転がり軸受の寿命となるフレーキングに進展し、寿命が分の程度に低下することも知られています。また、フリクションポリマは、タービン油が軸受摺動面で高圧下に押し込められ、高圧状態になると同時に、圧縮熱も発生して高温状態にもなり、その結果、潤滑油が重合して発生することが知られています。そのため、高温高圧状態の解消がなされなければ、潤滑油は劣化する場合があります。切削摩耗発生の原因となる混入異物が残留している場合、この異物により切削摩耗が継続して発生する可能性があります。また、仮に更油が実施されていたとしても、更油だけでは異物を完全に排除できない可能性もありますので、念のため運転再開後に再分析を実施し、摩耗の発生状況を確認することを推奨します。尚、本設備の場合、ポンプの回転数から、理論的な分析周期をもとめ、この周期で採油を実施することで、仮に油が入れ替わっても分析結果から潤滑状態の傾向を確認することが可能となります。ポンプの回転数をお知らせください。特性低下全ての項目が良好の範囲にあったことから、特性低下は認められず良好と判断します。粘度は良好と判断します。粘度はmm/sと新油値.mm/sに比較して、粘度変化率は-％で、当社推奨の管理限界値である±％以内にあり、良好と判断します。全酸価は良好と判断します。全酸価は.mgKOH/gと新油値.mgKOH/g以下であることから、良好と判断します。酸化安定度の結果、良好と判断します。酸化安定度はminと当社推奨の管理限界値のmin以上であり、良好と判断します。汚染は良好と判断します。水分は良好と判断します。水分は.ppmと当社推奨の管理限界値の以下であり、良好と判断します。摩耗発生している摩耗形態は切削摩耗であることが分かりました。摩耗形態は切削摩耗が発生していることが分かりました。異常摩耗の早期発見パラメータであるIs値がの乗と高く、油中の摩耗粒子は、異物の噛み込みにより発生する切削粒子、局部的に高圧・高温となる場合に発生するフリクションポリマがやや多く観察されました。このことから、潤滑部で発生している摩耗形態は切削摩耗であることが分かりました。
報告№108-0411 報告№110-00263 | 分析№108-02745 分析№110-001040 | 110-001040 | ・摩耗状態SOAP／D－SOAPの結果、潤滑油中からは摩耗により発生した鉄が検出されました。粒子の観察結果から、金属潤滑部が局部的に油膜切れを起して発生する銅系のシビア粒子、繰り返し応力を受けて発生する疲労摩耗粒子、微振動によるフレッティング摩耗が観察されたことから、潤滑部では、油膜破断による凝着摩耗、疲労による疲労摩耗、微振動によるフレッティング摩耗が発生していることが分かりました。異常摩耗の早期発見パラメータであるフェログラフィーのIs値は、の乗と良好の範囲にあり、転がり軸受寿命の指標としている摩耗粒子が観察されなかったことから、フレーキングの発生はなく、本軸受は継続使用可能な状態にあると判断できますが、フレッティング摩耗の発生が確認されました。なお、銅系のシビア粒子が観察されており、保持器の摩耗が発生していると思われます。保持器が摩耗した場合、転動体と保持器のギャップが大きくなり、それにより振動が発生する場合もあります。また、振動の影響でフレーキングに進展することも懸念されます。・汚染度計数汚染度は良好でした。結論軸受は継続使用可能な状態にあるものの、以下の対策が必要です。今後、疲労摩耗の進行を監視するため、定期的に分析を実施し、摩耗の進行状況を確認することを推奨します。計数汚染度は良好と判断します。計数汚染度計数汚染度はNAS級と当社推奨の管理限界値のNAS級以内にあり、良好と判断します。重量汚染度はmg/mlでした。機器の潤滑状態SOAP／D－SOAPの結果、鉄が検出されました。フェログラフィーの結果、金属潤滑部が局部的に油膜切れを起して発生する銅系のシビア粒子、繰り返し応力を受けて発生する疲労摩耗粒子が比較的多く観察されました。SOAPSOAPの結果、摩耗により発生する鉄、油の添加剤成分であるリンが検出されました。D－SOAPD－SOAPの結果、摩耗により発生する鉄、油の添加剤成分であるリンが検出されました。フェログラフィーフェログラフィーの結果、異常摩耗の早期発見パラメータであるIs値がの乗と良好の範囲にあるものの、摩耗粒子の形態観察の結果、金属潤滑部が局部的に油膜切れを起して発生する銅系のシビア粒子、繰り返し応力を受けて発生する疲労摩耗粒子が比較的多く観察されました。
報告№108-0227 報告№110-00735 | 分析№108-01664 分析№110-003448 | 110-003448 | 前回に比較してSOAP／D－SOAPの結果で、鉄および錫濃度に大きな変化はなく、異常摩耗の早期発見パラメータであるフェログラフィーのIs値がのマイナス乗と良好でした。前回に比較して計数汚染度はNAS級から等級に変化はなく、良好でした。分析結果は良好と判断します。計数汚染度計数汚染度はNAS級と当社推奨の管理限界値のNAS級以内にあり、良好と判断します。重量汚染度は.mg/mlと当社推奨の管理限界値のmg/ml以内にあり、良好と判断します。機器の潤滑状態機器の潤滑状態は正常と判断します。SOAPSOAPの結果、油の添加剤成分であるリンが検出されました。摩耗により発生する鉄および錫が検出されていないことから、良好と判断します。D－SOAPD－SOAPの結果、摩耗により発生する鉄および錫が検出されていないことから、良好と判断します。フェログラフィー異常摩耗の早期発見パラメータであるフェログラフィーのIs値がのマイナス乗と良好の範囲にあることから、潤滑状態は正常と判断します。軸受は継続使用可能な状態にあると判断します。
報告№108-8012 報告№108-5063 | 分析№108-02360 分析№108-02381 | 108-02381 | 、汚染度、軸受の潤滑状態を確認する。今回の採油は、主機停止中に排油口から実施しているため、油循環中に採油した場合に比較し、油中粒子の沈降の影響を受け、分析データが高濃度に出る可能性があります。今回の分析は以上のことを踏まえて結果を検討しました。分析の結果、計数汚染度がNAS級とやや高い値でした。異常摩耗の早期発見パラメータであるフェログラフィーのIs値がの乗とやや高く、摩耗粒子の形態観察で異物の噛み込みなどで発生する切削粒子、金属接触が厳しい場合に発生するシビア粒子が多く観察されたことから、摩耗形態は切削摩耗と凝着摩耗が混在していることが判りました。SOAP／D－SOAPで鉄および銅、D－SOAPで錫が検出されたことから、汚染度が高い要因は、鉄を使用した箇所、オイルリング、軸受メタルの摩耗によるものと考えられました。現在のところ、軸受の摩耗は軽微であり、継続使用可能な範囲にあると思われますが、観察された摩耗形態の中でも特に切削摩耗は、異物が混入していない状態に比較して摩耗進行速度が速く注意が必要です。今後更に摩耗が進行することが懸念されるため、運転再開後ヶ月以内に再度分析を実施し、汚染度および摩耗の進行状況を確認されることを推奨します。一方、を示す粘度、水分、全酸価、IRの各データは良好の範囲にあることから、この油は継続使用可能と判断します。尚、上述しましたように、今回の採油は停止中の採油であるため、運転中の採油に比較して汚染度は高目に出ている可能性があります。採油は、粒子の沈降の影響を少なくすることが重要であり、そのため油中粒子が均一な分散状態で実施されることを推奨します。
報告№109-09136 報告№112-00551 | 分析№109-001160 分析№112-002286 | 112-002286_date130118 | 潤滑油および対象設備は継続使用可能な状態にあると判断します。はフェログラフィーおよびSOAP／D-SOAPの結果から総合的に判断した結果、正常な状態にあると考えられます。フェログラフィー【定量分析：Is値】Is値は異常摩耗の早期発見パラメータのつで、摩耗粒子を定量化するために用います。今回のIs値はのマイナス乗と低い値でした。フェログラフィー【定性分析：摩耗粒子および摩耗形態観察】分析結果から比較的多く観察された粒子は、以下の通りでした。正常な摩耗粒子・潤滑状態が正常なマイルド摩耗により発生。Iカップリング発光分光分析【SOAP／D-SOAP】検出された金属元素から発生箇所を推定すると、以下の通りでした。ケイ素、ナトリウム・外部混入異物外部混入異物は、今回検出された濃度であれば、問題はありません。計数汚染度、重量汚染度は共に良好でした。．粘度、水分、酸価、IRの各データは良好でした。
報告№103-0215 報告№103-0215 | 分析№103-02129 分析№103-02129 | 103-02129 | 分析の結果、油中の摩耗粒子には、硬い異物の噛み込みで発生する切削粒子がやや多く見られ、また、黒色スラッジも若干見られました。切削粒子と黒色スラッジの両方が観察されていることから、ベアリング内の転動面や軌道面では、異物の影響により微小領域で油膜が切断され、金属同士が直接接触する凝着摩耗と、異物の影響で発生する切削摩耗とが同時に発生していると思われます。切削摩耗による傷の大きさは、μm前後と思われます。今後、この切削傷に繰り返し荷重が加わり、傷を起点とし軌道面や転動面に微小なフレーキングの発生や、疲労摩耗発生の起点となる事が予想されます。フレーキングが発生した場合、摩耗過酷度のが上昇します。Is値は、潤滑異常状態の早期発見パラメータとして使用しており、これをパラメータにして傾向管理することで、ベアリングの潤滑異常の変化を予知できますので、傾向管理を推奨します。傾向管理のための次回採油は、～ヶ月以内にされることを推奨します。を示す粘度、水分、全酸価、IRの各データが良好であることから、この油は継続使用可能と判断します。粘度は良好と判断します。粘度はmm/sと当社推奨の管理限界値内にあり、良好と判断します。水分は良好と判断します。水分はと管理限界値の以下にあり、良好と判断します。全酸価は良好と判断します。全酸価は.mgKOH/gと新油値以内にあり、良好と判断します。IRは良好と判断します。IRの結果、チャートに示すように油劣化の兆候を示すカルボン酸の吸収が確認されていないことから、良好と判断します。重量汚染度が当社推奨の管理限界値を若干超えているものの、計数汚染度が良好の範囲にありました。計数汚染度は良好と判断します。計数汚染度はNAS級と当社推奨の管理限界値のNAS級以内にあり、良好と判断します。重量汚染度は当社推奨の管理限界値を超えていました。重量汚染度はmg/mlと当社推奨の管理限界値のmg/mlを超えていました。機器の潤滑状態フェログラフィーの結果、異常摩耗の早期発見パラメータであるIs値がと良好の範囲にあるものの、外部から混入した異物の噛み込みにより発生した切削粒子がやや多く見られました。SOAPは良好と判断します。SOAPの結果、摩耗により発生する鉄、錫が検出されませんでした。尚、油の添加剤成分であるリンが検出されました。D－SOAPは良好と判断します。D－SOAPの結果、摩耗により発生した鉄、錫が微量検出されたものの、僅かであり良好と判断します。フェログラフィーの結果、異物の噛み込みにより発生した切削粒子がやや多く見られました。フェログラフィーの結果、異常摩耗の早期発見パラメータであるIs値がと良好の範囲にあるものの、外部から混入した異物の噛み込みにより発生した切削粒子がやや多く見られました。
報告№109-09136 報告№113-00636 | 分析№109-001160 分析№113-002729 | 113-002729 | 潤滑油は水分濃度が高く、また、カルシウム固形分の濃度も高い値で検出されたことからに示す対策を推奨します。対象設備は継続使用可能な状態にあると判断します。但し、今後の摩耗推移を確認するためにも傾向監視を継続することが有効です。更油と次回点検でピストンリング、シリンダライナの点検潤滑油中の水分濃度が基順を超えているため、油中の水分の影響により金属表面で腐食摩耗が発生し、発生した鉄錆等の粒子が潤滑部に噛み込み摩耗が進行することがあります。また、油中からカルシウム化合物が高い濃度で検出されたため、この化合物がコンロッドメタルやクランクメタルの摩耗を促進させる懸念があることから、予防措置として更油を推奨します。カルシウム化合物発生の原因は、ピストンリング、シリンダライナの摩耗によって燃焼ガスのシール性が低下し、燃焼ガス中の硫黄分と油中のカルシウム添加剤が反応するためと考えられます。そのため、次回点検ではピストンリング、シリンダライナの摩耗状態の点検を推奨します。短い周期で再分析および点検の計画コンロッドメタル、クランクメタルの摩耗が懸念されることから、今後、短い周期で再分析を実施して摩耗の進展状態を傾向監視すると同時に、異常摩耗による焼損を予防するため、点検を計画するよう推奨します。異常摩耗の早期発見のパラメータであるIs値は、前回のレベルからレベルに上昇し、やや高い値でした。また、潤滑部の摩耗が認められたため、定期的に潤滑油分析を実施し、摩耗推移を監視することが有用と考えます。コンロッドメタル、クランクメタルの摩耗SOAP-Tでメタルの主成分である錫がppm、鉛が.ppm、銅が検出されたことから、コンロッドメタル、クランクメタルでは、やや広範囲で摩耗が発生していると推定されました。ディーゼルエンジンのメタルは、別紙コンロッドメタル・クランクメタルの摩耗に示すように、一般的にホワイトメタル層、ニッケル層、銅と鉛の合金であるケルメット層の順に積層構造になっています。今回、ケルメット層の銅、鉛が比較的高い値で検出されたことから、ホワイトメタルの一部が摩耗により消失し、その下にあるケルメット層まで摩耗が進展していると思われます。このままの状態では、長期の継続使用に支障がでることもあり得るため、早めに再分析を実施し、メタル成分の濃度が上昇するか、或いは上昇しないか傾向を監視するとともに、異常摩耗による焼損を予防するため点検を計画するように推奨します。その他の銅および鉛を使用した箇所の溶出・摩耗SOAP-Tの結果、銅が、鉛が.ppmと比較的高い値で検出されました。当該設備の様に亜鉛系添加剤が含まれる潤滑油を使用した場合、潤滑系統内で使用されている銅および鉛が亜鉛系添加剤の影響により腐食、溶出することが知られています。今回検出された銅および鉛は、この溶出と摺動部の摩耗により発生したものと考えられます。固形カルシウム化合物の生成SOAP-Tでカルシウムがppm検出されました。この固形カルシウムは、潤滑油に混入した燃焼ガス中の酸成分がカルシウム添加剤と中和反応して生成される比較的硬い化合物のため、摺動面に噛み込み、切削摩耗が進行することが懸念されます。詳細は、別紙固形カルシウム化合物の生成をご覧ください。計数汚染度はNAS級以上と汚染されていました。粒度分布の中心粒径が.μmと極めて小径であることから、燃焼時に発生したすすが汚染物の主体であると推定されます。IRは良好でした。今回は正式な油名が分からないことから、同一メーカのマリンFW-と比較しました。粘度粘度は、.mm/sとマリンFW-の新油値mm/sに比較して、粘度変化率は-.％で、当社推奨の管理限界値である±％を超えていました。粘度の低下要因は、別紙エンジンオイルの粘度低下メカニズムをご覧ください。水分は、ppmと当社推奨の管理限界値を超えていました。今後、水分の影響でエンジン内部に錆が発生し、その影響で摩耗が発生する懸念があります。酸価はmgKOH/gと新油値のmgKOH/g以下にあり、良好です。塩基価は.mgKOH/gと当社推奨の管理限界値.mgKOH/g以上にあり、良好です。
報告№108-5071 報告№113-00677 | 分析№108-02721 分析№113-002917 | 113-002917 | 潤滑油は継続使用可能な状態にあると判断します。但し、消泡性能の低下および酸価がやや高いことから、以下の対策を推奨します。追加分析消泡性能が低下した場合、ギヤ歯面での油膜形成に影響が出て摩耗が進展することがありますので、フェログラフィーおよびSOAP-Tを追加して摩耗により発生する油中金属濃度や潤滑状態を確認することを推奨します。分析周期の短縮今後、酸価の上昇が予想されますので、分析周期を短縮して傾向監視を強化することを推奨します。酸価は、前回のmgKOH/gからmgKOH/gに若干上昇していました。現在のところ、IRで油劣化の兆候を示すカルボン酸の吸収が確認されていないことから、継続使用可能な状態にあると判断しますが、酸価が上昇し始めていることから、今後の劣化進行に注意が必要です。水分がppmと新油値ppmに比較してやや高い値でした。使用油であるAlphasynPGは、ポリグリコールベースの合成ギヤオイルであるため、水分を吸収しやすい特性があります。前回に比較してやや増加していました。泡立ち試験泡立ち試験の結果は、-と新油値が-であるのに比較して、泡立ち度が高い値となっていたことから、消泡性能が低下していることが分かりました。今後の使用状況によっては油の酸化劣化が進行したり、ギヤ歯面およびベアリング軌道面で油膜切れが発生したりする場合があるため、消泡剤の添加による消泡性能の改善など何らかの対応が必要になると思われます。分析結果消泡性能が低下していることが確認されました。粘度粘度はmm/sと新油値mm/sに比較して、粘度変化率は-.％で、当社推奨の管理限界値である±％以内にあり、良好と判断します。泡立ち試験泡立ち試験は-と新油に比較して泡安定度が高い値でした。水分はppmと新油値より高い値でした。酸価はmgKOH/gと新油値.mgKOH/gに比較して高いものの、IRの結果で油劣化の兆候を示すカルボン酸の吸収が確認されていないことから、良好と判断します。
報告№102-4071 | 分析№102-03018 | 102-03018 | 分析の結果、軸受摺動面で厳しい金属接触が発生しています。異常摩耗に進展する場合がありますので、可能であれば濾過を実施すると共に、ヶ月以内に再度分析を実施し、摩耗の進行状況を確認されることを推奨します。これらのことは、計数汚染度が、前回と同じくNAS級以上と当社推奨の管理限界値を超えており、異常摩耗の早期発見パラメータであるフェログラフィーのIs値が、の乗と高く、摩耗粒子の形態観察の結果、異物の噛み込み、金属表面の微小突起により発生する切削粒子、金属接触が厳しい場合に発生するシビア粒子がやや多く見られた又、D－SOAPで、鉄がppm、錫が検出されたことから判断します。
報告№109-09250 報告№109-09250 | 分析№109-001787 分析№109-001787 | 109-001787 | 結論汚染物がやや多く見られますが、油は継続使用可能な状態であり、運転中における潤滑状態も正常であったものと判断します。尚、採油時には異物が混入しないように極力注意して採油することを推奨します。特性低下特性低下に係るパラメータの分析結果は良好と判断します。粘度粘度はmm/sと新油値mm/sに対する粘度変化率は+％で、当社推奨の管理限界値である±％以内にあり、良好と判断します。全酸価添加タービン油については、当社では管理限界値を設定しておらず、新油分析値との比較及び他の分析項目の結果より全酸価の状態判断を行います。その結果、全酸価は.mgKOH/gと新油値.mgKOH/gに比較して変化はなく、良好と判断します。酸化安定度酸化安定度はminであり、当社推奨の管理限界値のmin以上であることから、良好と判断します。有機物・有機化合物有機物・有機化合物は、IRチャートによる新油分析値との比較の結果、cm-付近に劣化の兆候を示すカルボン酸の吸収が確認されていないことから、良好と判断します。色相はLであり、新油値のLに比較して変化がないことから、良好と判断します。汚染に係るパラメータの分析結果、汚染粒子数はやや高い値でした。水分は.ppmであり、当社推奨の管理限界値の以下であることから、良好と判断します。汚染粒子数はNAS級であり、当社推奨の管理限界値のNAS級以内であるものの、やや高い値でした。汚染度物重量は.mg/mlであり、当社推奨の管理限界値のmg/ml以内であることから、良好と判断します。摩耗フェログラフィーによる摩耗粒子の観察の結果、外部から混入したと思われる鉄錆、砂等が観察されました。異常摩耗の早期発見パラメータであるフェログラフィーのIs値がの乗と良好の範囲にあるものの、摩耗粒子の形態観察の結果、外部から混入したと思われる鉄錆、砂等が観察されました。金属濃度SOAP法により金属濃度を測定した結果、外部から混入したと思われるリンがppm、ケイ素がppmと僅かに検出されましたが、良好と判断します。金属濃度酸溶解法により金属濃度を測定した結果、潤滑箇所で発生する金属接触によって検出される鉄が、外部から混入したと思われる亜鉛、カルシウム、ナトリウムが共にと僅かに検出されましたが、良好と判断します。
報告№105-6050 報告№105-5034 | 分析№105-01529 分析№105-01954 | 105-01954 | 分析の結果、全酸価が.mgKOH/gと当社推奨の管理限界値を超え、IRで油劣化の兆候を示すカルボン酸の吸収が見られたことから、油の劣化が進行していることが判断できました。全酸価が高い場合、油中の酸成分により金属表面が腐食して腐食摩耗が発生します。貴社や他社の発電所での例では、全酸価が高いタービン油を使用していて、軸受メタルが腐食摩耗により全損した例もありますので、至急更油が必要です。又、摩耗粒子形態観察の結果、外部から混入した鉄錆、砂が観察されており、これらの異物が軸受摺動面に噛み込み摩耗が進行することが懸念されました。更油の際に油槽内を清浄にされることを推奨します。これらのことは、全酸価が.mgKOH/gと当社推奨の管理限界値を超えていたことIRで油劣化の兆候を示すカルボン酸の吸収が見られたこと異常摩耗の早期発見パラメータであるフェログラフィーのIs値が.と良好の範囲にあるものの、摩耗粒子形態観察の結果、外部から混入した鉄錆、砂が観察されたことフィルタ写真に見られるように、外部から混入した砂が見られたこと以上のことから判断しました。尚、主機停止中に点検窓から採油を実施しているため、油循環中の採油に比較して油中粒子が沈降して低濃度になっている部分を採油していると考えられます。したがって、油が循環している状態で採油を実施した場合に比較して、分析データが低くなり、異常な状態を見落としてしまう可能性がありますので、今後の採油は、停止直後、或いは、油循環中に採油を実施されることを推奨します。
報告№108-0387 報告№108-0379 | 分析№108-02609 分析№108-02518 | 108-02518 | 、汚染度、軸受の潤滑状態を確認する。本試料油は、採油できた量が少なかったため、重量汚染度は参考値としてお考え下さい。軸受の潤滑状態分析の結果、計数汚染度がNAS級以上と当社推奨の管理限界値を超えています。また、異常摩耗の早期発見パラメータであるフェログラフィーのIs値がやや高いの乗となっています。摩耗粒子の形態観察で金属接触が厳しい場合に発生するシビア粒子、外部から混入したと思われる鉄錆、樹脂等がやや多く観察されています。更にD－SOAPで鉄が検出されたことから、汚染度が高い要因は、摩耗と外部混入異物の影響と考えられます。外部混入異物は、今回の採油が対象設備の停止中に排油口から採油を実施しているため、排油口配管内部に残留していた汚染物が検出された可能性が高いと思われます。但し、同時に観察された摩耗粒子には、潤滑状態が厳しい場合に発生するシビア粒子がありますので、今後の摩耗の進行に注意が必要です。対策として、油槽内を清掃されると共に、運転再開後ヶ月以内に再分析を実施し、摩耗の進行状況を確認することを推奨します。を示すRBOTを除く項目は良好です。RBOTがminと新油値のminからmin減少しています。使用開始時期が不明であるため減少傾向を確認することは出来ませんでしたが、今後の使用状況によっては酸化防止剤の減少により劣化が急速に進み、添加剤の効果がなくなり基油の劣化に進展することも懸念されます。尚、今回の採油で全量が入れ替わったと思われますが、今後も同様に油の劣化が進行することが懸念されますので、定期的に分析を実施し、劣化の進行速度を確認することを推奨します。
報告№109-09136 報告№111-00505 | 分析№109-001160 分析№111-002332 | 111-002332 | グリースおよび軸受は継続使用可能な状態にあると判断します。但し、今後も摩耗の進行を傾向監視するため、以下の対策を推奨します。定期的な分析凝着摩耗の進行を監視するため、定期的に分析を実施し、摩耗の進行状況を確認することを推奨します。新グリースとの比較による評価グリースの物理的性状を示すIRのデータは新グリースデータを基準として評価しています。今回はグリース名が不明であったため判断できませんでしたが、今後評価する場合は、充填用の新グリースを同時に分析することをご検討下さい。フェログラフィー摩耗粒子の形態で比較的多く観察された粒子は、潤滑状態が正常な場合に発生する摩耗粒子金属潤滑部が局部的に油膜切れを起して発生するシビア粒子でした。このような摩耗粒子が観察された場合には、潤滑部では正常なマイルド摩耗潤滑状態がやや厳しい凝着摩耗が発生していることが分かります。Iカップリング発光分光分析供試グリースを分析した結果、検出された金属元素は、SOAP-Tの結果表に示すように、鉄、ニッケル、錫、リン、カルシウム、バリウム、アルミニウム、ナトリウム、マグネシウムでした。これらの検出された金属元素から発生箇所を推定すると鉄、ニッケル、錫・軸受等リン、バリウム・グリース添加剤カルシウム、アルミニウム、ナトリウム、マグネシウム・増ちょう剤等であると思われます。このうち、機械部品が摩耗したと思われる元素はのグループです。グリースの物理的性状IRの結果、油劣化の兆候を示すカルボン酸の吸収が確認されていないことから、良好と判断します。
報告№109-09136 報告№111-00576 | 分析№109-001160 分析№111-002697 | 111-002697 | 軸受は継続使用可能な状態にあると判断します。但し、グリースはちょう度の上昇がみられ、軟化していることが確認されたことから、以下の対策を推奨します。グリースの交換今後、グリースの漏洩や油膜切れの発生が懸念されるため、グリースを交換されることを推奨します。フェログラフィー摩耗粒子の形態で比較的多く観察された粒子は、潤滑状態が正常な場合に発生する摩耗粒子でした。このような摩耗粒子が観察された場合には、潤滑部では正常なマイルド摩耗が発生していることが分かります。Iカップリング発光分光分析供試グリースを分析した結果、検出された金属元素は、SOAPの結果表に示すように、鉄、鉛、銅、錫、リン、亜鉛、カルシウム、バリウム、アルミニウム、ナトリウムでした。これらの検出された金属元素から発生箇所を推定すると鉄、鉛、銅、錫・軸受等リン、亜鉛・グリース添加剤カルシウム、バリウム、アルミニウム、ナトリウム・増ちょう剤等であると思われます。このうち、機械部品が摩耗したと思われる元素はのグループです。グリースの物理的性状滴点、全酸価、IRの各データは良好でした。一方、ちょう度は、と当社推奨の管理上限値のより若干高くなっており、グリースが軟化していることが分かりました。軟化したグリースを使用した場合、グリースの漏洩や軸受等で油膜切れが発生することが懸念されます。
報告№109-09136 報告№112-00666 | 分析№109-001160 分析№112-003070 | 112-003070 | 粘度および消泡性能の低下が確認されました。今後は障害予防を目的に以下の対策を推奨します。更油、或いは、部分更油粘度が低下していたことから、今後適正な粘度範囲で使用していない場合、ギヤ歯面やベアリング軌道面で油膜切れが発生し、摩耗が進行することが懸念されるため、更油、或いは、部分更油を推奨します。追加分析消泡性能が低下した場合、ギヤ歯面での油膜形成に影響が出て摩耗が進展することがありますので、フェログラフィーおよびSOAP-Tを追加して摩耗により発生する油中金属濃度や潤滑状態を確認することを推奨します。粘度粘度はmm/sと新油値mm/sに比較して、粘度変化率は-％で、当社推奨の管理限界値である±％を超えていました。今後、適正な粘度範囲で使用していない場合、ギヤ歯面やベアリング軌道面で油膜切れが発生し、摩耗が進行することが懸念されます。泡立ち試験泡立ち試験の結果は、-と新油値が-であるのに比較して高い値となっていたことから、消泡性能が低下していることが分かりました。今後の使用状況によっては油の酸化劣化が進行したり、ギヤ歯面およびベアリング軌道面で油膜切れが発生したりする場合があるため、消泡剤の添加による消泡性能の改善など何らかの対応が必要になると思われます。分析結果粘度および消泡性能が低下していることが確認されました。粘度粘度はmm/sと新油値mm/sに比較して、粘度変化率は-％で、当社推奨の管理限界値である±％を超えていました。泡立ち試験泡立ち試験は-と新油に比較して高い値でした。水分はppmと当社推奨の管理限界値の以下であり、良好と判断します。酸価は.mgKOH/gと新油値.mgKOH/g以下にあり、良好と判断します。
報告№108-0250 報告№108-0250 | 分析№108-01808 分析№108-01808 | 108-01808 | 、汚染度、軸受の潤滑状態を確認する。今回の採油は、対象設備の停止中に排油口から実施しているため、油循環中に採油した場合に比較し、油中粒子の沈降の影響を受け、分析データが高濃度に出る可能性があります。今回の分析は以上のことを踏まえて結果を検討しました。【軸受の潤滑状態】分析の結果、計数汚染度がNAS級以上と当社推奨の管理限界値を超えていました。また、異常摩耗の早期発見パラメータであるフェログラフィーのIs値が高いの乗となっていました。摩耗粒子の形態観察で異物の噛み込みにより発生する切削粒子がやや多く観察され、フィルタ表面の異物観察で金属片、鉄錆、砂等が観察されました。更にSOAP／D－SOAPで鉄が検出されたことから、汚染度が高い要因は、摩耗と外部から混入した異物によるものと考えられました。外部混入異物は、今回の採油が対象設備の停止中に排油口から採油を実施しているため、排油口配管内部に残留していた汚染物が検出された可能性が高いと思われますが、同時に観察された摩耗粒子から判る摩耗形態は切削摩耗であり、この摩耗形態は異物が混入していない状態に比較して、摩耗進行速度が速く注意が必要です。転がり軸受でこの摩耗形態が発生した場合、寿命が分の程度に低下することが知られており、今後さらに摩耗が進行し、転がり軸受の寿命の指標となるフレーキングに進展することが懸念されるため、油槽内を清掃すると共に、運転再開後ヶ月以内に再度分析を実施し、摩耗の進行状況を確認することを推奨します。【ケイ素の検出】ケイ素がppmとやや多く検出されました。潤滑油中からケイ素が検出された場合、その原因として、油の消泡剤として使用されるシリコン系の添加剤が検出されるフェログラフィーおよびフィルタ表面の異物観察で砂が多く観察され、これが検出されるシリコングリースをシール部に塗布している場合、このシリコングリースが潤滑油に混入して検出されるなどが挙げられますが、今回の原因は、フィルタ表面の異物観察で砂が多く観察されたことから、の可能性が考えられました。およびについては、分析結果では確認することが出来ませんので、原因を絞込むため、消泡剤の投与をしていないか、また、シリコングリースを使用している箇所があるかについてご確認下さい。【】を示す粘度、水分、全酸価、IRの各データは良好の範囲にあることから、この油は継続使用可能と判断します。【採油について】上述しましたように、今回の採油は停止中の採油であるため、運転中の採油に比較して汚染度は高目に出ている可能性があります。採油は、粒子の沈降の影響を少なくすることが重要であり、そのため油中粒子が均一な分散状態で実施されることを併せて推奨します。
報告№104-0069 報告№104-0069 | 分析№104-00611 分析№104-00611 | 104-00611 | 粘度は良好と判断します。粘度は.mm/sと新油値mm/sに比較して、粘度変化率は-％で、当社推奨の管理限界値である±％以内にあり、良好と判断します。水分は良好と判断します。水分はppmと当社推奨の管理限界値の以下であり、良好と判断します。全酸価は良好と判断します。全酸価は.mgKOH/gと新油値に比較して、変化はなく、良好と判断します。IRの結果、良好と判断します。IRの結果、カルボン酸の吸収は確認されていないことから、良好と判断します。RBOTの結果、良好と判断します。RBOTはminと当社推奨の管理限界値のmin以上であり、良好と判断します。は良好と判断します。計数汚染度は良好と判断します。計数汚染度はNAS級と当社推奨の管理限界値のNAS級に比較して清浄でした。重量汚染度は良好と判断します。重量汚染度はmg/mlと当社推奨の管理限界値のmg/ml以下であり、良好と判断します。機器の潤滑状態摩耗粒子形態観察で、摩擦熱が高い場合に発生する球状粒子、外部から混入した砂が多く観察されました。球状粒子は、異常の兆候を示す形態のパラメータで、この摩耗粒子が発生する場合、潤滑状態に注意が必要です。一方、D－SOAPでは、銅がppm検出されました。銅が検出された原因は、冷却水用配管等の銅を使用している箇所の摩耗が発生していると考えられました。銅を使用した箇所、例えば、冷却水用配管であったとすると配管取付部に緩みが生じている場合も考えられます。緩みが生じたことで配管が振動し、継手部がはずれたり、銅配管に亀裂が生じるなど、冷却水の混入に至る場合がありますので、今後、銅濃度の監視と共に、水分濃度を監視する必要があります。尚、フェログラフィーの結果、外部から混入した砂がやや多く観察されており、今後、軸受摺動面に噛み込み摩耗が進行することが懸念されるため、～ヶ月後に再度分析を実施されることを推奨します。SOAPの結果は良好です。SOAPの結果、油の添加剤成分であるリンが検出されました。D－SOAPの結果、銅が多く検出されました。鉄が、銅がppm、外部から混入したカルシウムが、ナトリウムが、軸受の摩耗を示す錫は検出されず、良好と判断します。フェログラフィーの結果、摩擦熱が高い場合に発生する球状粒子、外部から混入した砂が多く観察されました。異常摩耗の早期発見パラメータであるフェログラフィーのIs値が、と良好の範囲にあるものの、摩耗粒子形態観察で、摩擦熱が高い場合に発生する球状粒子、外部から混入した砂が多く観察されました。球状粒子は、異常の兆候を示す形態のパラメータで、この摩耗粒子が発生する場合、潤滑状態に注意が必要です。球状粒子の発生原因は、一般に、溶接工事、溶接作業などによる溶接スパッタの混入、電食による発生、厳しい金属接触による摩耗、が考えられます。発生原因が、の溶接スパッタの混入であれば、今後増加しないと思われますが、が考えられる場合は、原因を取り除かなければ球状粒子は増加すると考えられますので、この球状粒子が増加の有無を確認されることを推奨します。
報告№109-09136 報告№112-00177 | 分析№109-001160 分析№112-000724 | 112-000724 | 濾過前の試料油を分析した結果、摩耗粒子の形態観察で前回に比較して金属接触が厳しく、且つ、摩擦熱が高い場合に発生する球状粒子が比較的多く観察されました。球状粒子観察された摩耗粒子の中でも球状粒子は、異常摩耗の兆候を示す形態のパラメータでこの摩耗粒子が発生する場合、潤滑状態に注意が必要です。球状粒子の発生原因は、一般に、溶接工事、溶接作業などによる溶接スパッタの混入電食による発生厳しい金属接触による摩耗が考えられます。球状粒子の発生原因が、の溶接スパッタの混入であれば、今後増加しないと思われますが、が考えられる場合は、原因を取り除かなければ球状粒子は増加すると考えられます。これらの障害発生に対する弊害を勘案の上、予防処置として運転再開後ヶ月以内に再分析を実施し、球状粒子の増加の有無を確認されることを推奨します。念のため、主機の起動時、停止時の温度チャートから軸受温度に微妙な変化がないかを確認することを併せて推奨します。尚、補給によりRBOTが前回に比較してmin増加していますので、今後は今回のRBOT値によりデータ管理を行います。
報告№109-09136 報告№109-09632 | 分析№109-001160 分析№109-003835 | 109-003835 | ・摩耗状態SOAP／D－SOAPの結果、潤滑油中からは摩耗により発生した鉄および銅が検出されました。検出された金属は、粒子観察の結果から異物の噛み込みなどで発生する切削粒子、金属接触が厳しい場合に発生するシビア粒子および疲労摩耗粒子で、これ以外に局部的に高圧・高温となる場合に発生するフリクションポリマも観察されました。これらのことから、潤滑部で発生している摩耗形態は切削摩耗凝着摩耗疲労摩耗が混在していることが分かりました。但し、異常摩耗の早期発見パラメータであるフェログラフィーのIs値がの乗と良好の範囲にあり、且つ、転がり軸受寿命の指標としている摩耗粒子も観察されなかったことから、フレーキングは発生していないことが確認され、本軸受は継続使用可能な状態にあると判断できます。切削摩耗発生の原因となる混入異物が残留している場合、この異物により切削摩耗が継続して発生する可能性があり、加えて軸受の寿命が分の程度に低下することが知られており、定期的なトライボ診断による状態監視が必要と考えます。フリクションポリマは、潤滑油が軌道面で高圧下に押し込められ高圧状態になると同時に、圧縮熱も発生して高温状態になります。その結果、潤滑油が重合して発生することが知られています。そのため、高圧高温状態の解消がなされなければ、潤滑油は劣化する場合があります。・汚染度計数汚染度はNAS級と清浄でした。・粘度、水分、全酸価、IRの各データは良好でした。潤滑油および軸受は継続使用可能な状態にあると判断できますが、以下の対策が必要です。今後、切削摩耗等の進行と油劣化の進行を監視するため、定期的に分析を実施し、摩耗の進行状況および油の劣化状況を確認することを推奨します。次回分析の時期を理論的に求めたところ、最短で約時間となります。この時間は、油中汚染物が均一になるために必要とする時間であり、この時間を経過すれば、再分析の結果から状態の傾向を確認することが可能となりますので、これを参考に次回分析時期を検討されることを提案します。
報告№109-09094 報告№109-09094 | 分析№109-000874 分析№109-000874 | 109-000874_100127 | 分析評価者：佐々木義憲保有資格：ICMLMLAⅠ設備保全技能士級ISO-準拠機械状態監視診断技術者カテゴリーⅠ分析の結果、全てのデータが良好である事から、この油は継続使用可能と判断します。≪状態監視とパラメータ≫分析の目的および各分析のパラメータは以下の通りです。特性低下目的：油の分析結果から、や劣化傾向ならびに添加剤の消耗程度、残存寿命などを確認する。粘度JISK全酸価JISK赤外線吸収スペクトルJISK酸化安定度試験JISK汚染目的：油の分析結果から、砂塵あるいは水・異種油などによるや、異物混入の有無を確認する。水分JISK計数汚染度JISB重量汚染度JISB光学顕微鏡観察摩耗目的：油中の摩耗粒子を分析する事により、回転・摺動部の潤滑状態、摩耗劣化の程度、余寿命などを解析する。摩耗診断電子顕微鏡観察JISKX線マイクロアナリシス油中金属濃度）JISK≪分析結果≫特性低下粘度：良好粘度値mm/sの新油値mm/sに対する変化率は+％であり、当社推奨の管理限界値±％以内に留まっています。全酸価：良好全酸価.mgKOH/gは新油値の.mgKOH/gに比較し高くはあるものの、有機物・有機化合物試験の結果で油劣化の兆候を示すカルボン酸の吸収が見られないことから問題は無いと判断します。赤外線吸収スペクトル：良好酸化安定度試験：良好酸化安定度試験の結果、数値minは当社推奨の管理限界値min以内に留まっており、現時点での使用は可能と判断します。汚染水分：良好水分値.ppmは当社推奨の管理限界値以内に留まっています。計数汚染度：今回は実施していません。重量汚染度：今回は実施していません。光学顕微鏡観察：今回は実施していません。摩耗摩耗診断電子顕微鏡観察・X線マイクロアナリシス：今回は実施していません。油中金属濃度：今回は実施していません。
報告№109-09094 報告№109-09094 | 分析№109-000929 分析№109-000929 | 109-000929 | ちょう度の結果、と新グリース値に比較して上昇し、当社推奨の管理上限値であるを超えていることから、軟化していることが分かりました。軟化したグリースを使用した場合、グリースの漏洩や軸受等で油膜切れが発生することが懸念されるため、グリースを交換されることを推奨します。有機物・有機化合物の結果、新グリースと異なるピークが確認されたことから、グリース名が違うか、或いは、異種グリースが混入した可能性が考えられますので、ご確認下さい。特性低下ちょう度は当社推奨の管理上限値を超えています。有機物・有機化合物の結果、新グリースと異なるピークが確認されたことから、グリース名が違うか、或いは、異種グリースが混入した可能性が考えられますので、ご確認下さい。ちょう度は当社推奨の管理上限値を超えています。ちょう度はと新グリース値に比較して上昇し、当社推奨の管理上限値であるを超えています。滴点は良好と判断します。滴点はと新グリース値に比較して低下しているものの、良好と判断します。全酸価は良好と判断します。全酸価はmgKOH/gと新グリース値.mgKOH/gに比較して高い値であるものの、有機物・有機化合物の結果、油劣化の兆候を示すカルボン酸の吸収が確認されていないことから、良好と判断します。有機物・有機化合物の結果、良好と判断します。有機物・有機化合物の結果、油劣化の兆候を示すカルボン酸の吸収が確認されていないことから、良好と判断します。但し、有機物・有機化合物の結果、新グリースと異なるピークが確認されたことから、グリース名が違うか、或いは、異種グリースが混入した可能性が考えられますので、ご確認下さい。
報告№107-4543 報告№107-4544 | 分析№107-02132 分析№107-02169 | 107-02169 | トライボ診断の結果、粘度を除く項目は良好でした。粘度は、新油値のmm/sに比較し変化率が-.％のmm/sとなっており、当社推奨の管理限界値である±％を超えていました。IRの結果、異種油の混入や劣化の進行が確認されなかったことから、粘度の低下は、潤滑油の製造ロットによる差異、または、潤滑油の分子がせん断作用を受け粘度が低下したことなどが考えられます。現在のところ、本試料油は継続使用可能な状態にありますが、定期的に分析を実施し、粘度の低下および油の劣化の進行状況を確認することを推奨します。尚、補充用として尻労WFに保管している新油がありましたら、ml程度ご提供下さい。新油の粘度をチェックいたします。粘度が当社推奨の管理限界値を超えていました。粘度は当社推奨の管理限界値を超えていました。粘度はmm/sと新油値mm/sに比較して、粘度変化率は-.％で、当社推奨の管理限界値である±％を超えていました。粘度はmm/sでした。粘度はmm/sでした。粘度指数はでした。粘度指数はでした。水分は良好。水分はと当社推奨の管理限界値の以下であり、良好と判断します。全酸価は良好。全酸価は.mgKOH/gと新油値.mgKOH/g以内であり、良好と判断します。
報告№107-0366 報告№109-09366 | 分析№107-01900 分析№109-002491 | 109-002491 | 濾過前の試料油を分析した結果、摩耗粒子の形態観察でμm以下の鉄系摩耗粒子、金属接触が厳しく、且つ、摩擦熱が高い場合に発生する黒錆がやや多く観察されました。SOAP／D－SOAPの結果、鉄が検出されました。主にサーボシリンダ内壁やポンプ内部で摩耗が進行している可能性が考えられます。現在のところ、NAS級と良好の範囲にありますが、このまま摩耗が進行し、汚染度がNAS級のやや不良領域に上昇した場合、バルブ類の動作障害やフィルタの目詰まり等が発生することが懸念されます。これらの障害発生に対する弊害を勘案の上、念のためヶ月後に再度分析を実施し、摩耗の進行状況および汚染の状態を確認することを推奨します。尚、更油によりRBOTが前回に比較してmin上昇していますので、今後は今回のRBOT値によりデータ管理を行います。
報告№109-09136 | 分析№109-001160 | 113-002841 | 潤滑油は汚染度が高く、この油中の汚染物が潤滑部に噛み込むことによる摩耗の進行が懸念されます。現時点では、汚染物による影響は少なく、対象設備は継続使用可能な状態にあると判断しますが、今後の摩耗推移を確認するためにも傾向監視を継続することが有効です。更油油中の汚染度が高いことから、摩耗粒子や異物等の夾雑物が潤滑面に噛み込むことによる摩耗の進行が懸念されるため、可能であれば更油を推奨します。定期的な分析今後の凝着摩耗、疲労摩耗の推移を監視するため、定期的な分析実施を推奨します。新油の分析粘度、酸価は、油の性能を評価するパラメータの一種です。油の性能低下は、新油との比較が必要なことから、使用油の油名確認および未使用油の分析による比較評価を推奨します。異常摩耗の早期発見のパラメータであるIs値は、レベルとやや高い値でした。また、潤滑部の摩耗が認められたため、定期的に潤滑油分析を実施し、摩耗推移を監視することが有用と考えます。フェログラフィーで比較的多く観察された粒子は、以下の通りです。正常な摩耗粒子・潤滑状態が正常なマイルド摩耗により発生。疲労摩耗粒子・繰返し応力による金属疲労で発生。大型化するとフレーキングやスポーリングの発生が懸念されます。黒錆・潤滑状態がやや厳しい凝着摩耗により発生。局部的な厳しい金属接触と高い摩擦熱が発生していたことを示します。黒錆は、摩擦面が将来的に異常摩耗へ進展する可能性を示唆しているため、傾向監視が有用と思われます。詳細は、別紙傾向監視が必要な摩耗粒子をご覧ください。SOAP-Tで鉛が比較的高い値で検出されたため、鉛を使用した箇所の摩耗の発生が懸念されます。計数汚染度はNAS級を上回っており、当社推奨の管理限界値を超えていました。今後、油中の汚染物が潤滑部に噛み込むことによる摩耗の進行が懸念されます。前回同様、水分は良好です。粘度粘度はmm/sでした。ISOVG規格外にありますが、新油との比較による評価を推奨します。酸価は.mgKOH/gでした。新油との比較による評価が必要です。
報告№109-09136 報告№112-00027 | 分析№109-001160 分析№112-000071 | 112-000071_date120530 | 潤滑油および軸受は継続使用可能な状態にあると判断します。濾過機の入口と出口の箇所から採油本設備には、濾過機が設置されており、常時運転しているため、常に正常な状態に保持され摩耗の変化が生じても検出されない可能性があります。潤滑状態をより正確に把握するには、濾過機の入口と出口から採油を実施し、その差異から濾過効率を求め、それを根拠に摩耗の進行状況を確認することを推奨します。フェログラフィーIs値は異常摩耗の早期発見パラメータのつで、摩耗粒子を定量化するために用います。今回のIs値はのマイナス乗であり、潤滑状態は正常と判断できます。Iカップリング発光分光分析【SOAP-T】検出された金属元素は、SOAP-Tの結果表に示すように、鉄、鉛、ニッケル、錫、リン、ナトリウムでした。検出された金属元素から発生箇所を推定すると鉄、鉛、ニッケル、錫・シリンダ内部・ポンプ等リン・オイル添加剤ナトリウム・外部混入異物であると思われます。このうち、機械部品が摩耗したと思われる元素はのグループです。計数汚染度、重量汚染度は共に良好でした。粘度、水分、酸価、IR、RBOTの各データは良好でした。
報告№105-6050 報告№107-0445 | 分析№105-01529 分析№107-02575 | 107-02575 | 今回の採油は、ドレンバルブから機器停止中に実施しているため、油中粒子が均一に分散している油循環中に比較し沈降の影響を受け、分析データが高濃度に出る可能性があると思われます。今回の分析は以上のことを踏まえて結果を検討しました。分析の結果、計数汚染度がNAS級、異常摩耗の早期発見パラメータであるIs値がの乗と、いずれもやや高い値を示していました。これは採油の影響でやや高くなっていると思われますが、摩耗粒子の形態観察で異物の噛み込みにより発生した切削粒子が観察されていることから、摩耗が進行する状況にある可能性があります。今後、更に摩耗が進行することが懸念されるため、ヶ月以内に再度分析を実施し、摩耗の進行状況を確認することを推奨します。尚、機器の潤滑状態をより正確に知るには、粒子の沈降の影響を極力抑え、油中粒子が均一な分散状態に近い状態での採油が望ましく、そのため対象機器の運転中、または停止直後に採油を実施されることを推奨します。また、バックラッシの増加量を分析結果から計算し、CBMによる傾向監視に役立てる事が出来ますので、構造が確認できる図面、ギヤの形式、歯形、モジュール、歯数、回転数、増速比、歯幅をお知らせ下さい。計算結果を報告します。
報告№109-09249 報告№111-00550 | 分析№109-001747 分析№111-002582 | 111-002582 | 潤滑油および減速機は継続使用可能な状態であると判断します。但し、今後も摩耗の進行を傾向監視するため、以下の対策を推奨します。定期的な分析切削摩耗や疲労摩耗の進行を監視するため、定期的に分析を実施し、摩耗の進行状況を確認することを推奨します。フェログラフィー異常摩耗の早期発見パラメータとして摩耗粒子を定量化して評価するフェログラフィーのIs値は、潤滑状態がやや厳しいの乗でした。摩耗粒子の形態で比較的多く観察された粒子は、異物の噛み込みにより発生する切削粒子繰返し応力を受けて発生する疲労摩耗粒子局部的に高圧・高温となる場合に発生するフリクションポリマでした。これらの摩耗粒子が観察された場合、潤滑部で発生している摩耗形態は、異物による切削摩耗疲労による疲労摩耗であり、そして局部的ではあるものの高圧・高温の箇所が発生していることも分かります。減速機で切削摩耗が発生した場合、減速機内部で使用されている転がり軸受が切削摩耗により生じた軌道面の損傷が起点となって寿命が分の程度に低下することがあることから、切削摩耗には十分注意する必要があります。切削摩耗の発生原因となる混入異物が残留している場合、この異物により切削摩耗が継続して発生する可能性があります。フリクションポリマは、潤滑油がギヤ歯面や軌道面に押し込められ高圧状態になると同時に、圧縮熱により高温状態になった結果、基油自身が重合反応を起こし生成することが知られています。そのため、高圧高温状態の解消がなされなければ、潤滑油の劣化が進行し、粘度上昇に因る潤滑異常に進展する場合があります。Iカップリング発光分光分析供試の潤滑油を分析した結果、検出された金属元素は、油中金属元素の結果表に示すように、鉄、鉛、銅、リン、亜鉛、カルシウム、バリウム、アルミニウム、ナトリウムでした。検出されたこれらの金属元素から発生箇所を推定すると鉄、鉛、銅、亜鉛・ギヤ・軸受等リン・オイル添加剤カルシウム、バリウム、アルミニウム、ナトリウム・外部混入異物であると思われます。このうち、機械部品が摩耗したと思われる元素はのグループです。汚染粒子数は当社推奨の管理限界値を超えていました。金属濃度で油の添加剤成分であるリンが検出され、フィルタ表面の異物観察で表面が茶褐色で金属片、鉄錆、砂等が観察されたことから、汚染度が高い要因は、摩耗とスラッジ、そして外部混入異物の影響と思われます。本試料油の添加剤は、一般に、タービン油に比較して極圧添加剤や摩耗防止剤などの濃度が高く、この影響で酸化安定度試験の結果が変動する傾向があります。そのため、ギヤ油の余寿命の評価をタービン油と同等の精度で得るには、酸化安定度の結果に加え、粘度、全酸価、有機物・有機化合物などのデータを総合的に判断することが必要です。粘度、全酸価、酸化安定度、有機物・有機化合物の各データは良好でした。分析結果特性低下特性低下に係るパラメータの分析結果は良好と判断します。粘度粘度は.mm/sと新油値.mm/sに対する粘度変化率は+％で、当社推奨の管理限界値である±％以内にあり、良好と判断します。全酸価添加油の全酸価は、油メーカによって初期値が違うため統一した管理基準を設定するのが困難であることから、当社では管理限界値を設定しておらず、新油分析値との比較及び他の分析項目の結果より全酸価の状態判断を行います。その結果、全酸価は.mgKOH/gと新油値.mgKOH/g以内にあり、良好と判断します。酸化安定度酸化安定度はminであり、当社推奨の管理限界値のmin以上であることから良好と判断します。有機物・有機化合物有機物・有機化合物は、IRチャートによる新油分析値との比較の結果、cm-付近に劣化の兆候を示すカルボン酸の吸収が確認されていないことから、良好と判断します。色相はLであり、新油値のLに比較して大きな変化はないことから、良好と判断します。汚染に係るパラメータの分析結果は、汚染粒子数は当社推奨の管理限界値を超えていました。水分はであり、当社推奨の管理限界値の以下であることから良好と判断します。汚染粒子数はNAS級以上であり、当社推奨の管理限界値のNAS級を超えていました。汚染度物重量はmg/mlでした。摩耗フェログラフィーによる摩耗粒子の観察の結果、異物の噛み込みにより発生する切削粒子、繰返し応力を受けて発生する疲労摩耗粒子、局部的に高圧・高温となる場合に発生するフリクションポリマが比較的多く観察されました。異常摩耗の早期発見パラメータであるフェログラフィーのIs値がの乗とやや高く、摩耗粒子の形態観察の結果、異物の噛み込みにより発生する切削粒子、繰返し応力を受けて発生する疲労摩耗粒子、局部的に高圧・高温となる場合に発生するフリクションポリマが比較的多く観察されました。金属濃度SOAP法により金属濃度を測定した結果、潤滑箇所で発生する金属接触によって検出される鉄がppm、鉛、銅、亜鉛が共にppm、油の添加剤成分であるリンが、外部から混入したと思われるアルミニウムがppm検出されました。金属濃度酸溶解法により金属濃度を測定した結果、潤滑箇所で発生する金属接触によって検出される鉄がppm、鉛が、亜鉛が、油の添加剤成分であるリンが、外部から混入したと思われるカルシウムが、バリウムが、アルミニウム、ナトリウムが共に検出されました。
報告№109-09136 報告№110-00024 | 分析№109-001160 分析№110-000080 | 110-000080 | ・摩耗状態前回同様にD－SOAPの結果、潤滑油中からは摩耗により発生した鉄および錫が検出されました。本軸受は、異常摩耗の早期発見パラメータであるフェログラフィーのIs値がのマイナス乗と良好の範囲にあるものの、軸受メタルの主成分である錫が増加していたことから、摩耗が進行していると思われます。・汚染度前回に比較して計数汚染度はNAS級からNAS級にランク増加していました。汚染度が高い要因は、摩耗によるものと思われます。・粘度、水分、全酸価、IRの各データは良好でした。潤滑油および軸受は継続使用可能な状態にあるものの、以下の対策が必要です。今後、軸受メタルの摩耗の進行を監視するため、ヶ月後に再分析を実施し、摩耗の進行状況を確認することを推奨します。尚、今後摩耗が進行した場合、軸受メタルの摩耗程度を評価する必要がありますので、次回分析時には、メタルサイズ、直近のメタル交換からの運転時間、現在の使用油の使用時間をお知らせください。
報告№109-09375 報告№109-09375 | 分析№109-002520 分析№109-002520 | 109-002520 | 分析結果異常摩耗の早期発見パラメータであるフェログラフィーのIs値が前回同様にやや高いの乗でした。観察された摩耗粒子は、微小な疲労摩耗粒子、外部から混入したと思われる鉄錆等が観察されました。論拠・フレーキングの発生の有無転がり軸受寿命の指標としている摩耗粒子が観察されなかったことから、フレーキングは発生していないことが確認されています。・摩耗の安定軸受内部で発生している摩耗形態は、前回同様に微小な疲労摩耗粒子が観察され、油中粒子数、SOAP/D-SOAPの鉄濃度、フェログラフィーのIs値の各データが前回に比較して、変化がないまたは減少傾向を示していることから摩耗は安定していることが確認されました。考察軸受の摩耗は安定しており、継続使用可能な状態にあると判断します。計数汚染度は良好と判断します。計数汚染度計数汚染度はNAS級と当社推奨の管理限界値のNAS級以内にあり、良好と判断します。重量汚染度はmg/mlでした。機器の潤滑状態フェログラフィーの結果、微小な疲労摩耗粒子、外部から混入したと思われる鉄錆等が観察されました。SOAPSOAPの結果、摩耗により発生する鉄、油の添加剤成分であるリンが検出されました。D－SOAPD－SOAPの結果、摩耗により発生する鉄、油の添加剤成分であるリンが検出されました。フェログラフィー異常摩耗の早期発見パラメータであるフェログラフィーのIs値がの乗とやや高く、摩耗粒子の形態観察の結果、微小な疲労摩耗粒子、外部から混入したと思われる鉄錆等が観察されました。
報告№111-00058 報告№111-00058 | 分析№111-000354 分析№111-000354 | 111-000354 | ちょう度値はと新グリース値に比較して上昇し、当社推奨の管理上限値を超えていることから、軟化していることが分かりました。軟化したグリースを使用した場合、グリースの漏洩や軸受等で油膜切れが発生することが懸念されます。グリースが軟化していたため、グリースを交換されることを推奨します。≪状態監視とパラメータ≫分析の目的および各分析のパラメータは以下の通りです。特性低下目的：グリースの分析結果から、グリースの物理的性状や劣化傾向などを確認する。全酸価JISK赤外線吸収スペクトルJISKちょう度JISK滴点JISK摩耗目的：グリース中の摩耗粒子を分析する事により、回転・摺動部の潤滑状態、摩耗劣化の程度、余寿命などを解析する。摩耗診断電子顕微鏡観察JISKX線マイクロアナリシス油中金属濃度JISK≪分析結果≫特性低下全酸価：良好全酸価mgKOH/gは新油値の.mgKOH/gに比較し高くはあるものの、有機物・有機化合物試験の結果で油劣化の兆候を示すカルボン酸の吸収が見られないことから問題は無いと判断します。赤外線吸収スペクトル：良好ちょう度：要処置ちょう度値と当社推奨の管理上限値であるを超えていました。滴点：良好滴点はと新油値のに比較し低いものの、有機物・有機化合物試験の結果で油劣化の兆候を示すカルボン酸の吸収が見られないことから、問題は無いと判断します。摩耗摩耗診断電子顕微鏡観察・X線マイクロアナリシス：今回は実施していません。油中金属濃度：今回は実施していません。
報告№107-4508 報告№107-0126 | 分析№107-00526 分析№107-00690 | 107-00690 | 今回の採油は、機器停止中にギヤボックス上部蓋から実施しているため、油循環中に採油した場合に比較し、油中粒子の沈降の影響を受け、分析データが低濃度に出る可能性があります。今回の分析は以上のことを踏まえて結果を検討しました。分析の結果、摩耗粒子形態観察で疲労摩耗粒子、局部的に高圧・高温となる場合に発生するフリクションポリマが多く観察され、低濃度の部分を採油しているにもかかわらず、SOAP／D－SOAPで鉄が多く検出されました。SEM・XMAの結果で鉄、クロム、マンガンを含む薄片状の粒子が多く観察されたことから、ボールネジ軌道面やボール表面では摩耗が発生していると考えられました。観察された薄片状の鉄系粒子は、摩耗形態からボールネジ軌道面やボール表面から摩耗が発生していると推定され、場合によってはボールネジ部のネジ山が欠損していたり、ボールネジ軌道面で微小剥離を起こしていることも考えられるため、ボールネジおよび軌道面を点検することを推奨します。又、今後更に摩耗が進行することが懸念されるため、ヶ月以内に再度分析を実施し、摩耗の進行状況を確認することを併せて推奨します。これらのことは、計数汚染度がNAS級以上と当社推奨の管理限界値を超えていたこと異常摩耗の早期発見パラメータであるフェログラフィーのIs値がの乗と良好の範囲にあるものの、摩耗粒子形態観察の結果、疲労摩耗粒子、局部的に高圧・高温となる場合に発生するフリクションポリマがやや多く観察されたことSOAP／D－SOAPの結果、鉄が多く検出されたこと以上のことから判断しました。上述しましたように、今回の採油は停止中の採油であるため、循環中の採油に比較してデータが低目に出る可能性があります。これは、運転中の採油であったなら今回データより高い値になることが考えられます。次回採油は、粒子の沈降の影響を極力抑え、油中粒子が均一な分散状態に近い状態で採油が実施できるように、主機運転中、または停止直後に採油を実施されることを推奨します。
報告№109-09136 報告№112-00588 | 分析№109-001160 分析№112-002433 | 112-002433_date130226 | 、汚染状態、摩耗状態ポンプ減速機と潤滑油は、継続使用可能な状態であるため、分解点検の必要はないと判断します。但し、観察された油中粒子には、異物の切削作用の影響で発生する切削摩耗や、繰返し応力による疲労摩耗で発生した摩耗粒子が観られたことから、今後の摩耗進行を傾向監視するため、＜以下のに示す＞対策を推奨します。余寿命予測フェログラフィーのIs値は、前回に比較しての乗から乗に桁低下し、安定した潤滑状態になっていることがわかります。このような安定した潤滑状態では、異常な方向に向かう上昇角を示さないことからIs値による余寿命予測はできませんが、前回と今回の各データを比較した結果から総合的に判断すると、少なくとも年程度の間は継続して使用が可能な状態にあると判断します。異種油の混入および油名の確認分析データから新油と一致しないデータが確認されたことから、異種油の混入または油名が違っている可能性があります。油は設備の条件にあった適正な性能のものを使用することが重要であるため、異種油の混入の有無、油名を再確認することを推奨します。定期的なトライボ診断トライボ診断は、潤滑油を分析し、潤滑油の性状を調査して継続使用が可能か、更油すべきかの評価を行うことはもとより、ギヤや転がり軸受、すべり軸受などの潤滑状態も評価する設備診断技術ですが、農業用の設備では稼働率にもよるものの年に回程度の診断により、そのデータの変化から異常の兆候を早期に発見することや、分解点検の必要性を判断することが可能となります。今回の分析データでは、潤滑油中に摩耗速度の早い摩耗形態の切削摩耗および疲労摩耗が確認されたことから、今後も定期的な分析診断により設備状態を把握することを推奨します。バックラッシによる評価トライボ診断では、バックラッシの増加量を分析結果から計算できますので、構造が確認できる図面、ギヤの形式、歯形、モジュール、歯数、歯幅、油入替後の稼働時間ならびに分解点検後の稼働時間をお知らせ下さい。計算結果をご報告いたします。はフェログラフィーおよびSOAP-Tの結果から総合的に判断した結果、傾向管理が必要な状態にあると考えられます。フェログラフィー【定量分析：Is値】Is値は異常摩耗の早期発見パラメータのつで、摩耗粒子を定量化するために用います。Is値は前回に比較しての乗から乗に低下し、低い値でした。フェログラフィー【定性分析：摩耗粒子および摩耗形態観察】分析結果から比較的多く観察された粒子は、以下の通りでした。正常な摩耗粒子・潤滑状態が正常なマイルド摩耗により発生。切削粒子・異物や金属表面の微小突起による切削摩耗により発生。疲労摩耗粒子・繰返し応力を受けて発生。観察された摩耗粒子の中でも切削粒子は、注意が必要です。減速機で切削摩耗が発生した場合、減速機内部で使用されている転がり軸受が切削摩耗により生じた軌道面の損傷が起点となって、寿命が分の程度に低下することがあることから、切削摩耗には十分注意する必要があります。切削摩耗の発生原因となる混入異物が残留している場合、この異物により切削摩耗が継続して発生する可能性があります。Iカップリング発光分光分析【SOAP-T】検出された金属元素から発生箇所を推定すると、以下の通りでした。鉄、錫・ギヤ、軸受等リン・添加剤亜鉛、カルシウム、ナトリウム・外部混入異物SOAP-Tの結果、亜鉛、カルシウムが比較的高い値でした。亜鉛、カルシウムは、添加剤として添加されている油種がありますが、使用油であるスーパーマルパスDXには、リンのみ添加されていることから、異種油が混入したか、或いは、油名が違う可能性が考えられます。は良好と判断します。計数汚染度計数汚染度は、NAS級と当社推奨の管理限界値NAS級以下にあり、良好と判断します。重量汚染度は、.mg/mlと当社推奨の管理限界値mg/ml以下にあり、良好と判断します。光学顕微鏡写真重量汚染度で濾過したフィルタ表面上の夾雑物を光学顕微鏡で観察した結果、金属片、鉄錆、砂等が観察されました。は良好と判断します。粘度粘度は、mm/sと新油値.mm/sに比較して、粘度変化率は-％で、当社推奨の管理限界値である±％以内にあり、良好と判断します。水分は、ppmと当社推奨の管理限界値の以下にあり、良好と判断します。酸価は、.mgKOH/gと新油値.mgKOH/g以下にあり、比較して高いものの、IRの結果で油劣化の兆候を示すカルボン酸の吸収が確認されていないことから、良好と判断します。IRIRチャートの結果、新油と使用油のスペクトルパターンが一致していない箇所が確認されました。
報告№105-0320 報告№105-0320 | 分析№105-02006 分析№105-02006 | 105-02006 | 分析の結果、μm未満の赤色の微小な摩耗粒子が多く観察されました。これは、もともとはマイクロフレーキングにより発生した摩耗粒子で、その表面が酸化したものと考えられました。現在のところ、ベアリングは継続使用可能な範囲にあると思われますが、№および№に比較して早い時期に摩耗が進展することが懸念されます。念のため、運転時間が時間を目安に定期的に分析を実施し、摩耗の進行状況を確認することを推奨します。計数汚染度は当社推奨の管理限界値を超えていました。計数汚染度はNAS級以上と当社推奨の管理限界値のNAS級を超えていました。重量汚染度はmg/mlでした。重量汚染度はmg/mlでした。機器の潤滑状態分析の結果、μm未満のマイクロフレーキングが確認されているものの、ベアリングは継続使用可能な範囲にあると判断します。但し、摩擦熱が高い場合に発生するフリクションポリマが多く観察されたことから、今後、油劣化の進行に注意が必要です。SOAPの結果、摩耗により発生した鉄およびクロム、銅が検出されました。SOAPの結果、軸受軌道面の摩耗により発生した鉄およびクロム、銅が検出されました。D－SOAPの結果、鉄およびクロム、銅が検出されました。D－SOAPの結果、摩耗により発生した鉄およびクロム、銅が検出されました。フェログラフィーの結果、継続使用可能な状態にあると判断します。フェログラフィーの結果、μm未満のマイクロフレーキングが確認されているものの、ベアリングは継続使用可能な範囲にあると判断します。但し、摩擦熱が高い場合に発生するフリクションポリマが多く観察されたことから、今後、油劣化の進行に注意が必要です。
報告№109-09136 報告№111-00254 | 分析№109-001160 分析№111-001218 | 111-001218 | 分析の結果、本試料油はドレンから行われた採油の影響と思われる異物により高い汚染度となりました。この汚染度は、圧油系統のバルブ類の動作障害につながるため注意が必要です。ただし、今回の採油が汚染度が高くなりやすいドレンで実施されていることから、汚染度の状態を正確に表しているとは思われません。そこで、再度採油を実施してその結果で判断することを推奨します。正確な汚染状態を確認するには、油槽中層部から採油を実施して分析するか、再度ドレンから採油する場合は、ドレン付近の汚染の影響を回避するため廃油量を今回よりも増量してから採油および分析を実施する必要があります。なお、を示す粘度、水分、全酸価、IRの各データが良好であることからこの油は継続使用可能と判断します。前回に比較してSOAP／D－SOAPの結果で、鉄濃度に変化はなく良好の範囲にあるものの、異常摩耗の早期発見パラメータであるフェログラフィーのIs値がの乗と高い値でした。摩耗粒子の形態観察で異常と判断するサイズの摩耗粒子が観察されていないことから、Is値が高い要因は、外部混入異物の影響と考えられます。前回に比較して計数汚染度はNAS級からNAS級以上にランク増加し、当社推奨の管理限界値を超えていました。フィルタ表面の異物観察で鉄錆、砂、樹脂等が観察されたことから、汚染度が高い要因は、外部混入異物の影響と思われます。前回同様に粘度、水分、全酸価、IRの各データは良好でした。尚、全酸価が.mgKOH/gとやや高い値ですが、更油の来歴もないことから、年月に当社製清浄分散剤TS－の投与を実施した影響であり、異常ではありません。分析結果は良好と判断します。粘度粘度はmm/sと新油値mm/sに比較して、粘度変化率は-％で、当社推奨の管理限界値である±％以内にあり、良好と判断します。水分は.ppmと当社推奨の管理限界値の以下であり、良好と判断します。全酸価全酸価は.mgKOH/gと当社推奨の管理限界値.mgKOH/g以下にあるものの、やや高い値でした。更油の来歴もないことから、年月に当社製清浄分散剤TS－の投与を実施した影響であり、異常ではありません。IRIRの結果、油劣化の兆候を示すカルボン酸の吸収が確認されていないことから、良好と判断します。計数汚染度は当社推奨の管理限界値を超えていました。計数汚染度計数汚染度はNAS級以上と当社推奨の管理限界値のNAS級を超えていました。重量汚染度は.mg/mlと当社推奨の管理限界値のmg/ml以内であり、良好と判断します。機器の潤滑状態摩耗粒子の形態観察の結果、外部から混入したと思われる鉄錆、樹脂等が比較的多く観察されました。SOAPSOAPの結果、銅がppm、外部から混入したと思われる亜鉛がppm、カルシウムがppm、ケイ素がppm、ホウ素がppm検出されました。D－SOAPD－SOAPの結果、鉄が、外部から混入したと思われる錫、カルシウムが共に検出されました。フェログラフィー異常摩耗の早期発見パラメータであるフェログラフィーのIs値がの乗とやや高く、摩耗粒子の形態観察の結果、外部から混入したと思われる鉄錆、樹脂等が比較的多く観察されました。
報告№109-09136 報告№111-00223 | 分析№109-001160 分析№111-001123 | 111-001123_date110825 | 歯車の摩耗減速機の使用期間を設置時から今回の採油時までと仮定すれば、油中金属元素濃度から試算したバックラッシ増加量の値から、減速機は継続使用可能な状態にあると考えられます。油の汚染分析データは、油の汚染度が高いことを示していますが、これまで累積している汚染物を含んでいるため高濃度となっていると思われます。油の性状油の物理性状を示すデータは良好な範囲にあり、潤滑油は継続使用可能と判断します。対策定期的な分析凝着摩耗の進行を監視するため、定期的に分析を実施し、摩耗の進行状況を確認することを推奨します。今回の分析から、本機器に関しては油中金属元素濃度から算出されるバックラッシ増加量をパラメータとして摩耗の進行状況を把握することが可能と思われます。最適な採油方法本試料油は、機器停止中に給油口から採油されています。機器が停止している状態では、別紙油粒子の沈降の影響に示すように油槽内で撹拌がなくなり固形物が沈降するため、油中汚染度は低くなると推定されます。今後の採油は、極力運転中もしくは停止直後の油槽中層部から実施されることを推奨します。フェログラフィー異常摩耗の早期発見パラメータとして摩耗粒子を定量化して評価するフェログラフィーのIs値は、潤滑状態が厳しいの乗でした。摩耗粒子の形態で比較的多く観察された粒子は、潤滑状態が正常な場合に発生する摩耗粒子、金属潤滑部が局部的に油膜切れを起して発生するシビア粒子、金属接触が厳しく、且つ、摩擦熱が高い場合に発生する黒錆等でした。これらの摩耗粒子が観察された場合、潤滑部で発生している摩耗形態は、正常なマイルド摩耗と潤滑状態がやや厳しい凝着摩耗であることが分かります。バックラッシご提供いただいた減速機に関する情報からハスバ歯車の組み合わせの段減速機構であることが分かりました。この歯車の構成から接触点は合計で箇所となります。累積稼働時間が不明であることから、図面記載の日付から使用したと仮定し、ギヤのバックラッシの増加量を求めました。その結果、バックラッシの増加量はヶ月間でμmと推定されました。バックラッシ増加分の上限値は、メーカにより差異はあるものの、当社の推奨するバックラッシは、一般に推奨されるμmを管理目安にしています。この値に比較して十分に小さい値です。Iカップリング発光分光分析供試のギヤ油を分析した結果、検出された金属元素は、SOAPの結果表に示すように、鉄、鉛、ニッケル、錫、リン、カルシウム、アルミニウム、ケイ素、ナトリウム、マグネシウムが検出されました。これらの検出された金属元素から発生箇所を推定すると鉄、鉛、ニッケル、錫・ギヤ・軸受等リン・オイル添加剤カルシウム、アルミニウム、ケイ素、ナトリウム、マグネシウム・外部混入異物であると思われます。このうち、機械部品が摩耗したと思われる元素はのグループです。計数汚染度は当社推奨の管理限界値を超えていました。D－SOAPで油の添加剤成分であるリンが検出され、フィルタ表面の異物観察で金属片、鉄錆、砂等が観察されたことから、汚染度が高い要因は、摩耗とスラッジ、そして外部混入異物の影響と思われます。粘度、水分、全酸価、IRの各データは良好でした。
報告№109-09136 報告№111-00381 | 分析№109-001160 分析№111-001815 | 111-001815 | 潤滑油および軸受は継続使用可能な状態にあり、保守サイクルおよび手法は問題ないと判断します。但し、異種油の混入、或いは、油名が違う可能性があり、さらに摩耗の進行が懸念されるため、以下の対策を推奨します。異種油の混入および油名の確認異種油の混入の有無、油名を再度確認することを推奨します。定期的な分析凝着摩耗の進行を監視するため、定期的に分析を実施し、摩耗の進行状況を確認することを推奨します。傾向監視のための次回採油時期は、最短で約時間となります。この時間は、油中汚染物が均一になるために必要とする時間であり、この時間を経過すれば、再分析の結果から状態の傾向を確認することが可能となりますので、これを参考に次回分析時期を検討されることを提案します。フェログラフィー異常摩耗の早期発見パラメータとして摩耗粒子を定量化して評価するフェログラフィーのIs値は、潤滑状態が正常なの乗でした。摩耗粒子の形態で比較的多く観察された粒子は、潤滑状態が正常な場合に発生する摩耗粒子、金属潤滑部が局部的に油膜切れを起して発生するシビア粒子でした。これらの摩耗粒子が観察された場合、潤滑部で発生している摩耗形態は、正常なマイルド摩耗と潤滑状態がやや厳しい凝着摩耗であることが分かります。観察された摩耗粒子の中には非常に大型のシビア粒子が観察されました。このシビア粒子は視野に個と少ないことから、現状の潤滑状態は正常な状態にあるものの、今後さらに摩耗が進行することが懸念されます。電子顕微鏡・X線マイクロアナリシス観察された粒子をSEM・XMAで詳細に分析した結果、粒子には鉄、マンガンが比較的多く含まれており、成分割合から粒子は主に主軸等から発生していると推定できました。Iカップリング発光分光分析供試の潤滑油を分析した結果、検出された金属元素は、SOAP-Tの結果表に示すように、鉄、銅、錫、リン、亜鉛、カルシウム、バリウム、ナトリウム、ホウ素が検出されました。これらの検出された金属元素から発生箇所を推定すると鉄、銅、錫・軸受等リン、亜鉛、カルシウム、バリウム、ナトリウムホウ素・外部混入異物であると思われます。このうち、機械部品が摩耗したと思われる元素はのグループです。SOAP-Tでリン、亜鉛、カルシウムが検出されました。使用油であるFBKタービンには金属添加剤は含まれておらず、これらの元素は含まれていないことから、異種油の混入、または油名の誤りなどが考えられます。計数汚染度、重量汚染度は共に良好でした。IRの結果、新油のIRスペクトルと一致しない箇所が確認されました。異種油の混入または油名の誤りなどが考えられます。
報告№108-0414 報告№108-0414 | 分析№108-02755 分析№108-02755 | 108-02755 | 定期点検中のロールミル№を無負荷にしてロールを回転しようとしたところ、通常では簡単に回転するが抵抗が大きく回転しなかった。そこで、潤滑油を抜いたところ金属粉が確認された。、汚染度、および軸受の潤滑状態を確認する。軸受の潤滑状態異常摩耗の早期発見パラメータであるフェログラフィーのIs値がの乗と非常に高く、摩耗粒子の形態観察で疲労摩耗粒子、銅合金が多く観察され、フィルタ表面の異物観察で大型の摩耗粒子が観察されました。更にSOAP／D－SOAPで鉄および銅が多く検出されました。以上のことから、銅合金製の保持器の摩耗発生と共に、転がり軸受の寿命の指標となるフレーキングの発生が確認でき、転がり軸受は使用限界に到達しているものと考えられ、軸受を交換されることを推奨します。粘度を除く項目は良好です。粘度は、mm/sと新油値の.mm/sに比較して、粘度変化率は-.％で、当社推奨の管理限界値である±％を超えていました。今後、粘度の低下により油膜切れが発生し、金属接触が発生することが懸念されるため、更油を実施することを推奨します。計数汚染度がNAS級以上、重量汚染度がmg/mlと共に汚染されていることが確認されました。無負荷にしても回転しない原因分析の結果からフレーキングの発生と保持器の摩耗が確認されていることから、無負荷にしても回転しない原因は、保持器が摩耗したことにより転動体とのギャップが増大し、転動体が脱落したか、正常に回転できなくなり、軸受軌道面の摩擦係数が増大した、または、摩耗粒子がクサビになって動かなくなった。ものと推定されました。転がり軸受の摩擦係数は.程度ですが、これに対して、金属同士のすべり摩擦が生じた場合、摩擦係数は.程度に増大し、転がり軸受がすべり摩擦になったことでロールを回転させるための力は、転がり軸受が正常な時の概ね倍の力が必要となりますので、人力で回転させることは不可能と思われます。
報告№109-09136 報告№111-00184 | 分析№109-001160 分析№111-001004 | 111-001004 | 分析の結果は、全て良好の範囲にありました。但し、今回の採油が機器停止中に給油口から実施しているため、沈降の影響を受けて分析データが低くなっている可能性が高く、実際の状態が反映されていない可能性があります。可能であれば、運転中もしくは停止直後に油槽中層部から再度採油を実施し、再評価することを推奨します。なお、および機器の潤滑状態は適性に評価できていないものの、を示す粘度、酸価、IRの各データは良好の範囲にあり、本試料油は継続使用可能と判断できます。フェログラフィー異常摩耗の早期発見パラメータとして摩耗粒子を定量化して評価するフェログラフィーのIs値は、潤滑状態が正常なのマイナス乗でした。電子顕微鏡・X線マイクロアナリシス観察された粒子をSEM・XMAで詳細に分析した結果、粒子には鉄、マンガンが比較的多く含まれており、成分割合から粒子は主にシリンダやポンプ等から発生していると推定できました。Iカップリング発光分光分析供試の作動油を分析した結果、検出された金属元素は、SOAP-Tの結果表に示すように、ニッケル、錫、リン、亜鉛、カルシウム、ナトリウムが検出されました。これらの検出された金属元素から発生箇所を推定するとニッケル、錫・シリンダ・ポンプ等リン、亜鉛・オイル添加剤カルシウム、ナトリウム・外部混入異物であると思われます。このうち、機械部品が摩耗したと思われる元素はのグループです。計数汚染度、重量汚染度は共に良好でした。粘度粘度はmm/sでした。本試料油は、VGの規格値内にあることから、良好でした。水分はppmと当社推奨の管理限界値内にあり、良好でした。酸価・IR酸価は.mgKOH/gでした。当社に新油データがないため比較することは出来ませんでしたが、IRの結果で油劣化の兆候を示すカルボン酸の吸収が確認されていないことから、良好の範囲にあることが確認されました。
報告№108-4511 報告№108-4511 | 分析№108-00946 分析№108-00946 | 108-00946 | 、汚染度、軸受の潤滑状態を確認する。分析の結果、摩耗粒子の形態観察で異物の噛み込みなどで発生する切削粒子、金属接触が厳しい場合に発生するシビア粒子が多く観察され、SEM・XMAで粒子を詳細に観察した結果、写真の測定№でカールした鉄、マンガンを含む切削粒子が観察されたことから、摩耗形態は切削摩耗と凝着摩耗が混在していることが判りました。現在のところ、シリンダおよびピストンリング、クランクメタル等の摩耗の状態はいずれも軽微であり、継続使用可能と判断しますが、摩耗形態の中でも特に切削摩耗は、異物が混入していない状態に比較して摩耗進行速度が速く注意が必要です。今後更に摩耗が進行することが懸念されるため、定期的に分析を実施し、摩耗の進行状況を確認されることを推奨します。また、以下の点に注意が必要です。カルシウムの検出D－SOAPの結果でカルシウムが.ppm検出されたことから、油の添加剤成分が析出したものと思われます。カルシウムは、軸受メタルなどの摺動面の油膜に噛み込むサイズであることが多く、その影響でメタルなどの金属表面で切削摩耗が発生し、軸受寿命が短命化することがあります。カルシウムがこのように高濃度になるのは、一般にディーゼルエンジンの燃焼ガスや、未燃焼ガスが、燃焼室から潤滑部に入り込んでいるため起きていると推定されます。この現象は、オイルリングやトップリングが正常であれば、発生しにくいものですが、オイルリングなどが摩耗していると、燃焼ガスや未燃焼ガスが燃焼室から潤滑油中に入いり易くなると思われます。カルシウム濃度がこのように高い場合、軸受メタルは比較的短時間で摩耗する事を当社の研究で判明していますが、本機は、稼働率が極めて低い非常用ディーゼル発電機であるため、稼働率の高い営業用ディーゼル発電機に比較し、メタル摩耗の進展も極めて小さいと思われます。念のため、メタル摩耗の進展予防策として、μm以下のカルシウムを濾過できる精密な濾過機で濾過を実施し、汚染度を正常にされることを推奨します。水分を示す水分がppmと当社推奨の管理限界値を僅かに超えていました。今後、発錆予防のため水分除去を実施されることを推奨します。
報告№109-09136 | 分析№109-001160 | 113-001548 | 潤滑油および軸受は継続使用可能な状態にあると判断します。Is値は異常摩耗の早期発見のパラメータのつで、摩耗粒子を定量化するために用います。今回のIs値はのマイナス乗と低く、潤滑状態は正常と判断します。．計数汚染度はNAS級と、当社推奨の管理限界値以下であり、良好でした。．粘度、水分、全酸価、IR、RBOTの各データは良好でした。
報告№109-09250 報告№109-09250 | 分析№109-001861 分析№109-001861 | 109-001861 | 潤滑油および本軸受は継続使用可能な状態にあると判断できますが、軸受摺動面では切削摩耗や凝着摩耗の発生が確認されており、今後継続して発生することが懸念されるため、再度分析を実施し、摩耗の進行状況を傾向監することを推奨します。特性低下特性低下に係るパラメータの分析結果は良好と判断します。粘度粘度はmm/sと新油値.mm/sに対する粘度変化率は-.％で、当社推奨の管理限界値である±％以内にあり、良好と判断します。全酸価添加タービン油については、当社では管理限界値を設定しておらず、新油分析値との比較及び他の分析項目の結果より全酸価の状態判断を行います。その結果、全酸価は.mgKOH/gと新油値.mgKOH/g以内にあることから、良好と判断します。酸化安定度酸化安定度はminであり、当社推奨の管理限界値のmin以上であることから、良好と判断します。有機物・有機化合物有機物・有機化合物は、IRチャートによる新油分析値との比較の結果、cm-付近に劣化の兆候を示すカルボン酸の吸収が確認されていないことから、良好と判断します。色相はLであり、新油値のLに比較して大きな変化はないことから、良好と判断します。汚染に係るパラメータの分析結果は良好と判断します。水分はppmであり、当社推奨の管理限界値の以下であることから、良好と判断します。汚染粒子数はNAS級であり、当社推奨の管理限界値のNAS級以内であることから、良好と判断します。汚染度物重量は.mg/mlであり、当社推奨の管理限界値のmg/ml以内であることから、良好と判断します。摩耗フェログラフィーによる摩耗粒子の観察の結果、異物の噛み込みなどで発生する切削粒子、金属接触が厳しい場合に発生するシビア粒子、局部的に高圧・高温となる場合に発生するフリクションポリマが観察されました。異常摩耗の早期発見パラメータであるフェログラフィーのIs値がの乗と良好の範囲にあるものの、摩耗粒子の形態観察の結果、異物の噛み込みなどで発生する切削粒子、金属接触が厳しい場合に発生するシビア粒子、局部的に高圧・高温となる場合に発生するフリクションポリマが観察されました。金属濃度SOAP法により金属濃度を測定した結果、金属元素は検出されなかったことから、潤滑箇所で発生する金属接触による摩耗や、外部からの異物などの混入はみられず良好と判断します。金属濃度酸溶解法により金属濃度を測定した結果、潤滑箇所で発生する金属接触によって検出される鉄が、外部から混入したと思われる亜鉛、アルミニウム、ナトリウムが検出されました。
報告№106-0467 報告№106-0504 | 分析№106-02677 分析№106-02889 | 106-02889 | トライボ診断により、機器軸受の潤滑状態、潤滑油の劣化状態を診断する。また、本分析データは、劣化傾向を評価し、劣化進展のある程度の予測を行うためのベースデータとし、予防保全に資することを目的とする。分析の結果、軸受は継続使用可能な範囲にあると判断します。但し、観察された摩耗粒子には、局部的な油膜切れにより発生したシビア粒子が観察されていることから、今後摩耗が進行する場合があります。現在、継続使用可能な状況にありますが、年に度、定期的にトライボ診断を実施し、摩耗の進行状況を監視することを推奨します。このことは、計数汚染度がNAS級と良好の範囲にあること転がり軸受の摩耗により発生する鉄がSOAPでppm、D－SOAPで検出されたものの、微量であることフェログラフィーの結果、異常摩耗の早期発見パラメータであるIs値がの乗とやや高く、金属接触が厳しい場合に発生するシビア粒子が観察されたこと以上のことから判断しました。尚、油の劣化度を示す全酸価は.mgKOH/gと、新油値.mgKOH/g以下であり、油劣化の進行は確認されませんでした。
報告№109-09136 報告№111-00297 | 分析№109-001160 分析№111-001406 | 111-001406 | 軸受は継続使用可能な状態にあると判断します。但し、SOAPで銅濃度が高いことから、以下の対策を推奨します。今後、油劣化の進行が懸念されるため、定期的に分析を実施し、摩耗および酸化劣化の進行状況を確認することを推奨します。フェログラフィー異常摩耗の早期発見パラメータとして摩耗粒子を定量化して評価するフェログラフィーのIs値は、前回ののマイナス乗からマイナス乗に上昇しているものの良好の範囲にあり、潤滑状態が安定していることを示していました。Iカップリング発光分光分析供試のタービン油を分析した結果、検出された金属元素は、銅、ニッケル、リン、亜鉛、カルシウム、ケイ素、ナトリウムが検出されました。これらの検出された金属元素から発生箇所を推定すると銅、ニッケル、錫・軸受等リン、亜鉛・オイル添加剤カルシウム、ケイ素、ナトリウム・外部混入異物であると思われます。このうち、機械部品が摩耗したと思われる元素はのグループです。銅の溶出前回に比較してSOAPの銅がppmからppmに減少したものの、高い値でした。銅の溶出箇所は、貴社ご提供の図面からデフレクターとバッフルという部品からと考えられます。これらの部品はオイルシールの役目を果たしていることから、溶出が継続した場合、シャフトとのギャップが増大し、油漏れの原因になることが懸念されます。巡視の際には油漏れと油面の低下に注意を払う必要があります。今後は、銅の溶出が継続した場合、ギャップが増大することにより油漏れが発生し、さらには油面低下により潤滑不良が発生し、摩耗が進行することが懸念されます。また、銅濃度の増加は、別紙鉱油の酸化に対する金属触媒の影響に示すように濃度の増加とともに酸化速度が加速することが分かっています。前回に比較して計数汚染度はNAS級からNAS級にランク増加したものの、当社推奨の管理限界値内にあり、良好でした。分析結果は良好と判断します。計数汚染度計数汚染度はNAS級と当社推奨の管理限界値のNAS級以内にあり、良好と判断します。重量汚染度は.mg/mlと当社推奨の管理限界値のmg/ml以内にあり、良好と判断します。機器の潤滑状態前回同様にSOAPの結果で銅が高い値でした。SOAPSOAPの結果、油の添加剤成分であるリン、亜鉛が検出されました。一方、銅が検出されました。銅を使用した部分の溶出が進行していると考えられます。この溶出は検出された亜鉛系添加剤の成分と銅が反応し、溶出することが知られています。別紙鉱油の酸化に対する金属触媒の影響に示すように銅濃度が増加すると酸化速度が速まります。D－SOAPD－SOAPの結果、摩耗により発生する鉄および錫が検出されていないことから、良好と判断します。フェログラフィー異常摩耗の早期発見パラメータであるフェログラフィーのIs値がのマイナス乗と良好の範囲にあり、潤滑状態は正常と判断します。
報告№109-09136 報告№111-00351 | 分析№109-001160 分析№111-001606 | 111-001606 | 油は継続使用可能な状態にあると判断します。但し、汚染度がやや高いことから、以下の対策を推奨します。観察された異物がバルブの動作障害などを発生させる可能性がありますので、濾過などにより清浄にされることを推奨します。粘度、全酸価、IRの各データは良好でした。計数汚染度はやや高い値でした。フィルタ表面の異物観察で鉄錆、砂等が観察されたことから、汚染度が高い要因は、外部混入異物の影響と思われます。
報告№109-09136 報告№111-00427 | 分析№109-001160 分析№111-002006 | 111-002006 | 潤滑油は継続使用可能な状態にあると判断します。前回に比較して計数汚染度はNAS級からNAS級にランク減少し、良好でした。油中金属濃度SOAP／D－SOAPの結果、鉄は検出されませんでした。前回同様に新油と試料油の赤外線吸収スペクトルを比較した結果、試料油は新油のスペクトルとほぼ同じで変化はなく、且つ、油劣化の兆候を示すカルボン酸の吸収が確認されていないことから、良好と判断します。
報告№102-6036 | 分析№102-00599 | 102-00599 | 精点Aを実施した結果、を示す粘度、水分、全酸価、IR、RBOTの各データは管理基準値内にあり、この油は継続使用可能と判断します。一方、を確認するために実施したフェログラフィーの結果、摩耗粒子の形態が、メタルコンタクトがあった場合に発生する形態のシビア摩耗粒子であり、今後さらに摩耗が進行し汚染度を上昇させる可能性がありますので、ヶ月後に再度分析を実施し、、摩耗の進行状況を確認されることを推奨します。本試料油は、油濾過機が設置されている油槽であるため、油中の粒子が除去されています。機器の摩耗診断は油濾過機による油中摩耗粒子の減少率を考慮して潤滑状態を解析する必要があります。今回は、この解析を利用した管理方法がありますので、その方法をご提案申し上げます。尚、この解析は、十分に濾過時間が経過し、油中粒子が飽和状態になっていると仮定しています。油濾過機による油中の摩耗粒子の減少率は油濾過機の入口と出口の汚染度を評価し、その結果から求めますが、今回は油濾過機の出口から採取した試料がありませんので、減少率を濾過能力が良好とされる一般的な濾過率.として検討しました。濾過率を考慮した減少率は、油濾過機の吐出量と総油量との比から換算します。本機の油濾過機の吐出量は毎時L、設備油量はLですので減少率は.となります。油濾過機により時間で％の粒子が減少するとした場合、油がパスして増加する粒子数は、今回計数汚染度の～μmレンジですと個/mlの％の個/mlとなります。更に、この発生粒子数から平衡濃度を計算します。平衡濃度は下式により求めます。平衡濃度＝発生粒子数／油濾過機が設置されていない場合の減少率・式油濾過機が設置されていない場合の減少率を.とすると平衡濃度は個/mlとなります。このことから分かるように、本試料油中の汚染度は、油濾過機が設置されていることでNAS級と清浄になっていますが、油濾過機がないと仮定した場合、計算により求めたように～μmレンジの汚染度はNAS級の汚染状態になる可能性を示唆するものととらえる事が出来ます。他のレンジを同様に計算すると以下のようになり、NAS級となります。～～～～以上等級級以上のことから、濾過機の影響で汚染状態は清浄になってはいるものの、摩耗が発生している状態であると考えることができます。傾向を見るためには、油槽から採油すると同時に油濾過機の濾過前と濾過後の位置から採油を実施し、分析結果から減少率を導き、その減少率を上記方法により油濾過機がない場合の粒子数を求め、その粒子数の変化により金属接触が進行しているか落ち着いてきているのかが確認できます。この解析法を利用すれば、摩耗粒子の変化を捉えやすくなり、摩耗の進行状況を把握し易くなります。是非、濾過機の前後の箇所から採油を実施し、本解析法を採用されますことをご推奨申し上げます。
報告№109-09136 | 分析№109-001160 | 113-002839 | 潤滑油は汚染度が高く、この油中の汚染物が潤滑部に噛み込むことによる摩耗の進行が懸念されます。現時点では、汚染物による影響は少なく、対象設備は継続使用可能な状態にあると判断しますが、今後の摩耗推移を確認するためにも傾向監視を継続することが有効です。更油油中の汚染度が高いことから、摩耗粒子や異物等の夾雑物が潤滑面に噛み込むことによる摩耗の進行が懸念されるため、可能であれば更油を推奨します。定期的な分析今後の疲労摩耗の推移を監視するため、定期的な分析実施を推奨します。新油の分析粘度、酸価は、油の性能を評価するパラメータの一種です。油の性能低下は、新油との比較が必要なことから、使用油の油名確認および未使用油の分析による比較評価を推奨します。異常摩耗の早期発見のパラメータであるIs値は、前回のレベルからレベルに上昇し、やや高い値でした。また、潤滑部の摩耗が認められたため、定期的に潤滑油分析を実施し、摩耗推移を監視することが有用と考えます。フェログラフィーで比較的多く観察された粒子は、以下の通りです。疲労摩耗粒子・繰返し応力による金属疲労で発生。大型化するとフレーキングやスポーリングの発生が懸念されます。計数汚染度は前回のNAS級からランク上昇し、NAS級を上回っており、当社推奨の管理限界値を超えていました。今後、油中の汚染物が潤滑部に噛み込むことによる摩耗の進行が懸念されます。前回同様、水分は良好です。粘度粘度はmm/sでした。前回同様にISOVG規格内にありますが、新油との比較による評価を推奨します。酸価は.mgKOH/gでした。前回の.mgKOH/gに比較して大きな変化はなく正常と思われますが、より正確に判断するには新油との比較による評価が必要です。
報告№102-0279 | 分析№102-02767 | 102-02767 | 分析の結果、すべり軸受は継続使用可能な状態にあると判断します。但し、内部発生又は外部から混入したと思われる赤錆が多く見られるため、点検時に油槽内を念入りに洗浄されることを推奨します。これらのことは、フェログラフィーの結果、異常摩耗の早期発見パラメータがと良好の範囲にあること摩耗粒子の形態観察の結果、赤錆が多くみられることから判断できます。
|  | 113-000940 | 油中の汚染度が高い値であるものの、サイズ毎の粒子数を見てみると～μmの粒子のみがNAS級と高いことから、汚染度が高いのは、本試料に添加されているモリブデンの影響の可能性が考えられるため、潤滑油は継続使用可能と判断します。減速機減速機は継続使用可能であるため、分解点検の必要はないと判断します。但し、将来的な摩耗進行の有無を確認するためにも傾向監視を継続することが有効です。新油との比較による評価を示す粘度、酸価のデータは新油データを基準として評価しています。今後分析を実施する場合は、使用している新油を同時に分析することをご検討下さい。定期的なトライボ診断実施定期的な分析を実施することにより、データの変化から異常の兆候を早期に発見することが可能となります。今後懸念される切削摩耗、疲労摩耗の進行を監視するため、定期的なトライボ診断の実施を推奨します。バックラッシによる評価トライボ診断では、構造が確認できる図面、ギヤの形式、歯形、モジュール、歯数、歯幅、油入替後の稼働時間ならびに分解点検後の稼働時間の情報を基に、ギヤのバックラッシの増加量を分析結果から計算し評価することが可能です。を示す粘度、酸価のデータは新油データを基準として評価しています。今後分析を実施する場合は、使用している新油を同時に分析することをご検討下さい。粘度粘度は、.mm/sでした。仮に本試料がVGの油であるとすると、粘度変化率は+.％であり、当社推奨の管理限界値である±％以内にあり、良好と判断できます。水分は.ppmと当社推奨の管理限界値以下にあり、良好と判断します。酸価・IR酸価劣化の進行度は、酸価およびIRの結果から総合的に判断します。酸価は、.mgKOH/gでした。油名が不明であることから、酸価の新油値との比較ができませんでしたが、IRの結果で油劣化の兆候を示すカルボン酸の吸収が確認されていないことから、良好と判断します。計数汚染度が当社推奨の管理限界値を超えていました。但し、粒子数が高いのは～μのサイズであり、添加剤のモリブデンの影響で値が高くなっている可能性があります。計数汚染度計数汚染度はNAS級と当社推奨の限界値を超えていました。但し、粒子数が高いのは～μのサイズであり、添加剤のモリブデンの影響で値が高くなっている可能性があります。重量汚染度は.mg/mlでした。光学顕微鏡写真重量汚染度で濾過したフィルタ表面上の夾雑物を光学顕微鏡で観察した結果、金属片、鉄錆、砂等が観察されました。はフェログラフィーおよびSOAP-Tの結果から総合的に判断した結果、継続使用は可能ですが、今後の機器の機能を確認するためにも傾向管理が有用と考えます。フェログラフィー【定量分析：Is値】Is値は異常摩耗の早期発見パラメータのつで、摩耗粒子を定量化するために用います。減速機の場合、潤滑状態が良好であればIs値はの乗以下となり、潤滑状態が厳しくなるにつれてIs値は上昇していきます。今回のIs値は、の乗と低い値でした。フェログラフィー【定性分析：摩耗粒子および摩耗形態観察】分析結果から観察された代表的な粒子は、以下の通りでした。切削粒子・異物や金属表面の微小突起による切削摩耗により発生。疲労摩耗粒子・繰返し応力を受けて発生。観察された摩耗粒子の中でも切削粒子は、将来的な摩耗の進行に繋がる可能性を示唆しているため、傾向監視が必要と思われます。減速機で切削摩耗が発生した場合、減速機内部で使用されている転がり軸受が切削摩耗により生じた軌道面の損傷が起点となって寿命が分の程度に低下することがあることから、切削摩耗には十分注意する必要があります。切削摩耗の発生原因となる混入異物が残留している場合、この異物により切削摩耗が継続して発生する可能性があります。Iカップリング発光分光分析【SOAP-T】検出された金属元素から発生箇所を推定すると、以下の通りでした。鉄、鉛、銅、錫・ギヤ、軸受等リン、亜鉛、モリブデン・添加剤カルシウム、ケイ素、ナトリウム、ホウ素・外部混入異物
報告№109-09136 | 分析№109-001160 | 114-000997 | 潤滑油は汚染度が高く、この油中の汚染物が潤滑部に噛み込むことによる摩耗の進行が懸念されます。対象設備は継続使用可能な状態にあると判断しますが、今後の摩耗推移を確認するためにも傾向監視を継続することが有効です。更油油中の汚染度が高いことから、摩耗粒子や異物などの夾雑物が潤滑面に噛みこむことによる摩耗の進行が懸念されます。定期的な分析今後の切削摩耗、疲労摩耗の推移を監視するため、定期的な分析実施を推奨します。新油の分析粘度、酸価は、油の性能を評価するパラメータの一種です。油の性能低下は、新油との比較が必要なことから、使用油の油名確認および新油の分析による比較評価を推奨します。異常摩耗の早期発見のパラメータであるIs値は、レベルと正常です。但し、潤滑部の摩耗が認められたため、定期的に潤滑油分析を実施し、摩耗推移を監視することが有用と考えます。フェログラフィーで比較的多く観察された粒子は、以下の通りです。正常な摩耗粒子・潤滑状態が正常なマイルド摩耗により発生。切削粒子・異物や金属表面の微小突起による切削摩耗により発生。疲労摩耗粒子・繰返し応力による金属疲労で発生。大型化するとフレーキングやスポーリングの発生が懸念されます。切削粒子は、摩擦面が将来的に異常摩耗へ進展する可能性を示唆しているため、傾向監視が有用と思われます。詳細は、別紙傾向監視が必要な摩耗粒子をご覧ください。計数汚染度はNAS級以上と当社推奨の管理限界値を超えていました。水分は良好です。粘度粘度はmm/sでした。油名が不明であることから新油値との比較評価できませんでした。仮にISOVGとすると規格内にありますが、新油との比較による評価を推奨します。酸価は.mgKOH/gでした。油名が不明であることから新油値との比較評価ができないため、新油の分析実施を推奨します。
報告№109-09094 報告№110-00627 | 分析№109-000896 分析№110-002763 | 110-002763 | は良好と判断します。尚、RBOTがminと新油値のminに比較してmin減少していました。このまま継続使用した場合、この減少傾向から限界値に到達するのは、別紙図RBOTの減少傾向に示すように年月と推定されました。残りの継続使用期間は、約年であると予測されます。潤滑油は継続使用可能な状態にあると判断します。≪状態監視とパラメータ≫分析の目的および各分析のパラメータは以下の通りです。特性低下目的：油の分析結果から、や劣化傾向ならびに添加剤の消耗程度、残存寿命などを確認する。粘度JISK全酸価JISK赤外線吸収スペクトルJISK酸化安定度試験JISK汚染目的：油の分析結果から、砂塵あるいは水・異種油などによるや、異物混入の有無を確認する。水分JISK計数汚染度JISB重量汚染度JISB光学顕微鏡観察摩耗目的：油中の摩耗粒子を分析する事により、回転・摺動部の潤滑状態、摩耗劣化の程度、余寿命などを解析する。摩耗診断電子顕微鏡観察JISKX線マイクロアナリシス油中金属濃度）JISK≪分析結果≫特性低下粘度：良好粘度値mm/sの新油値mm/sに対する変化率は+.％であり、当社推奨の管理限界値±％以内に留まっています。全酸価：良好全酸価は新油値の.mgKOH/g以内にあることから、問題は無いと判断します。赤外線吸収スペクトル：良好酸化安定度試験：良好酸化安定度試験の結果、数値minは当社推奨の管理限界値min以上に留まっており、現時点での使用は可能と判断します。汚染水分：良好水分値.ppmは当社推奨の管理限界値以内に留まっています。計数汚染度：今回は実施していません。重量汚染度：今回は実施していません。光学顕微鏡観察：今回は実施していません。摩耗摩耗診断電子顕微鏡観察・X線マイクロアナリシス：今回は実施していません。油中金属濃度：今回は実施していません。
報告№108-0075 報告№108-0071 | 分析№108-00429 分析№108-00380 | 108-00380 | 、汚染度、軸受の潤滑状態を確認する。分析の結果、摩耗粒子の形態観察で異物の噛み込みにより発生する切削粒子、金属接触が厳しい場合に発生するシビア粒子、外部から混入したと思われる樹脂がやや多く観察されました。更にD－SOAPで鉄が検出されました。今回の採油は対象設備の停止中に排油口から採油を実施しているため、これらの異物は、排油口配管内部に残留していた汚染物が検出された可能性が高いと思われます。観察された摩耗粒子の形態は、切削摩耗と凝着摩耗が混在しており、特に切削摩耗は異物が混入していない状態に比較して、摩耗進行速度が速く注意が必要です。転がり軸受の場合、分の程度に寿命が低下することが知られています。今後更に摩耗が進行し、転がり軸受の寿命の指標となるフレーキングに進展することが懸念されるため、運転再開後ヶ月以内に再度分析を実施し、潤滑状態を確認することを推奨します。一方、を示す粘度、水分、全酸価、IRの各データは良好の範囲にあることから、この油は継続使用可能と判断します。尚、上述しましたように、今回の採油は停止中の採油であるため、運転中の採油に比較して汚染度は高目に出ている可能性があります。次回採油のタイミングは、粒子の沈降の影響を極力抑え、油中粒子が均一な分散状態に近い状態で採油が実施できるように、対象設備の運転中、または停止直後に採油を実施されることを推奨します。
報告№105-0193 報告№105-0193 | 分析№105-01299 分析№105-01299 | 105-01299 | 分析の結果、全酸価が.mgKOH/gとやや高いものの、平成年以降のデータから今回までの全酸価の推移をみると増加傾向は見られませんでした。この間、更油や新油の補充等が行われている場合に見られる現象ですが、IRの結果から既に油劣化で発生するカルボン酸が確認されており、今後加速的に劣化が進行すると思われます。今後は、ヶ月に度分析を実施し、油劣化の進行状況を確認されることを推奨します。尚、圧油集油槽には濾過機が設置されているため、油中汚染度は常時清浄に保持され、摩耗に変化が生じても検出できない可能性が高いと考えられます。そこで、より正確に解析するために濾過機の入口と出口から採油を実施し、正確な濾過効率を元に摩耗の進行状況を確認されることを推奨します。全酸価が当社推奨の管理限界値内にあるものの、IRの結果、油劣化の兆候を示すカルボン酸の吸収が若干確認されていることから、今後は、全酸価の上昇に注意が必要です。粘度は良好と判断します。粘度はmm/sと新油値mm/sに比較して、粘度変化率は-.％で、当社推奨の管理限界値である±％以内にあり、良好と判断します。水分は良好と判断します。水分はppmと当社推奨の管理限界値の以下であり、良好と判断します。全酸価は管理限界値内にあるものの、やや高い値でした。全酸価は.mgKOH/gと当社推奨の管理限界値の.mgKOH/g以内にあるものの、やや高い値でした。IRの結果、油劣化の兆候を示すカルボン酸の吸収が若干確認されたため、今後、全酸価の上昇に注意が必要です。IRの結果、IRチャートに示すように、油劣化の兆候を示すカルボン酸の吸収が若干見られており、全酸価の測定結果には、現れていない、劣化の兆候が確認されています。今後、劣化が進行することが懸念されますので、全酸価の上昇に注意して下さい。は良好と判断します。計数汚染度は良好と判断します。計数汚染度はNAS級と当社推奨の管理限界値のNAS級以内であり、良好と判断します。重量汚染度は良好と判断します。重量汚染度は.mg/mlと当社推奨の管理限界値のmg/ml以内であり、良好と判断します。機器の潤滑状態機器の潤滑状態は正常と判断します。SOAPの結果は良好です。SOAPの結果、外部から混入したナトリウムがppm検出されました。D－SOAPの結果は良好です。D－SOAPの結果、外部から混入したカルシウム、ナトリウムが共に検出されました。フェログラフィーの結果は良好です。異常摩耗の早期発見パラメータである摩耗過酷度を示すIs値が.と良好の範囲にあることから、潤滑状態は良好と判断します。
報告№109-09136 | 分析№109-001160 | 113-002629 | 潤滑油は汚染度が高いことから、油中の夾雑物が潤滑部に噛み込むことによる摩耗の進行が懸念されます。対象設備は継続使用可能な状態にあると判断しますが、今後の摩耗推移を確認するためにも傾向監視を継続することが有効です。更油油中の汚染度が高いことから、摩耗粒子や異物等の夾雑物が潤滑面に噛み込むことによる摩耗の進行が懸念されるため、可能であれば更油を推奨します。定期的な分析今後の疲労摩耗の推移を監視するため、定期的な分析実施を推奨します。新油の分析粘度、酸価は、油の性能を評価するパラメータの一種です。油の性能低下は、新油との比較が必要なことから、使用油の油名確認および未使用油の分析による比較評価を推奨します。異常摩耗の早期発見のパラメータであるIs値は、前回のレベルからレベルに低下しているものの、やや高い値でした。また、潤滑部の摩耗が認められたため、定期的に潤滑油分析を実施し、摩耗推移を監視することが有用と考えます。フェログラフィーで比較的多く観察された粒子は、以下の通りです。正常な摩耗粒子・潤滑状態が正常なマイルド摩耗により発生。疲労摩耗粒子・繰返し応力による金属疲労で発生。大型化するとフレーキングの発生が懸念されます。計数汚染度は前回同様、NAS級を上回っており、当社推奨の管理限界値を超えていました。今後、油中の汚染物が潤滑部に噛み込むことによる摩耗の進行が懸念されます。前回同様、水分は良好です。粘度粘度は.mm/sと前回同様にISOVG規格外にありました。適正な粘度範囲で使用していない場合、粘性抵抗が増大することにより、油温が上昇して、油劣化の進行に繋がることが懸念されます。また、新油との比較評価を推奨します。酸価は.mgKOH/gでした。前回の.mgKOH/gに比較して大きな変化はありませんでしたが、新油との比較による評価が必要です。
報告№101-0139 | 分析№101-01237 | 101-01237 | スラスト軸受の主成分である錫がSOAPでppm検出されました。これは錫が油に溶解したことを示しています。油量リットルから溶解した体積を計算するとcmとなります。ご提供いただいた図面にはスラストメタルの面積は記載されていませんでしたが、外寸から寸法を概算し、スラスト軸受の面積を求めた結果、枚あたりcmと推定しました。又、パッド枚数を枚と仮定して全体でcmとしました。溶解した体積をこの面積で割るとμmとなります。したがって、スラスト軸受がμmの深さで全面が溶解し、表面粗さ部分がつくるマイクロオイルポケットが全て無くなっていた計算となります。スラスト軸受表面が溶解すると、軸受表面に油膜形成がしにくくなり、軸受焼損の原因となりやすく、また、偏摩耗している場合では軸が偏心して振動の原因となり、更にはその振動によりころがり軸受やギヤ歯面の疲労摩耗を進行させる場合がありますので、スラスト軸受の状況を管理することが重要です。以上のようにスラスト軸受の表面積が解析を進める上で重要なパラメータですので、是非情報をご提供ください。尚、ギヤ歯面やころがり軸受から発生した摩耗粒子はμm以下と小さく、ギヤ歯面、ころがり軸受転動面は良好な潤滑状態にあると判断します。粘度は新油値との比較が必要です。粘度は.mm/sとISOVG規格の油種を使用している場合、規格値～mm/s以内にあり良好と判断します。尚、粘度は新油値との比較が必要ですので、油名をお知らせいただくと共に貴発電所で使用している新油をご提供ください。水分は新油値との比較が必要です。水分はと鉱油であった場合、非常に高い濃度と判断するが、合成油であった場合、新油値との比較が必要になりますので、油名をお知らせいただくと共に貴発電所で使用している新油をご提供ください。全酸価は新油値との比較が必要です。全酸価は.mgKOH/gですが、新油値との比較が必要ですので、油名をお知らせいただくと共に貴発電所で使用している新油をご提供ください。計数汚染度が当社推奨の管理限界値に到達していました。計数汚染度はNAS級と当社推奨の管理限界値に到達していました。重量汚染度は当社推奨の管理限界値に到達していました。重量汚染度はmg/mlと当社推奨の管理限界値に到達していました。機器の潤滑状態SOAPの結果、すべり軸受の摩耗により発生した錫がppm検出されました。SOAPの結果、すべり軸受の摩耗により発生した錫がppm検出されました。又、油の添加剤成分であるリンがppm検出されました。D－SOAPの結果、主にギヤの摩耗により発生した鉄がppm検出されました。D－SOAPの結果、主にギヤの摩耗により発生した鉄がppm検出されました。フェログラフィーの結果、ギヤの摩耗が確認されました。摩耗の過酷度を示すフェログラフィーのIs値がの乗と高い値を示していました。摩耗粒子の形態観察の結果、ギヤ歯面の摩耗により発生した粒子が多く見られました。その他に、異物の噛み込みにより発生したμm以下の切削粒子が若干見られました。
報告№109-09416 報告№109-09416 | 分析№109-002672 分析№109-002672 | 109-002672 | トライボ診断を実施し、、汚染状態、潤滑状態を確認する。分析の結果、全ての分析データが良好な状態を示していることから、、汚染状態、そして機器の潤滑状態の三つのカテゴリーすべて正常であることが確認されました。以上のことから、継続使用可能と判断します。尚、を示す粘度、全酸価、IRの各データは新油データを基準として評価しています。今回は、新油データがなく評価できなかったため、今後は現在充填用に使用している新油を分析し、そのデータを基準に管理されることを推奨します。は良好と判断します。油の劣化状況をより精密に判定するには新油との比較が必要です。現在使用している貴社保有の新油をご提供下さい。粘度粘度はmm/sと新油カタログ値mm/sに比較して、粘度変化率は+％で、当社推奨の管理限界値である±％以内にあり、良好と判断します。尚、粘度は、現在使用している貴社保有の新油分析結果を基準に管理する方法が望ましく、新油をご提供下さい。水分はppmと当社推奨の管理限界値の以下にあり、良好と判断します。全酸価全酸価はmgKOH/gでした。IRの結果で油劣化の兆候を示すカルボン酸の吸収が確認されていないことから、良好と判断します。尚、全酸価は、現在使用している貴社保有の新油分析結果を基準に管理する方法が望ましく、新油をご提供下さい。IRIRの結果、油劣化の兆候を示すカルボン酸の吸収が確認されていないことから、良好と判断します。尚、このIRも全酸価と同様に新油データとの比較による判断が必要ですので、現在使用している新油を分析することを推奨します。色相はLでした。は良好と判断します。計数汚染度計数汚染度はNAS級と当社推奨の管理限界値のNAS級以内にあり、良好と判断します。重量汚染度は.mg/mlと当社推奨の管理限界値のmg/ml以内にあり、良好と判断します。機器の潤滑状態機器の潤滑状態は正常と判断します。SOAPによる油中金属濃度SOAPによる油中金属濃度の結果、油の添加剤成分と思われるリン、亜鉛、カルシウム、外部から混入したと思われるバリウム、ナトリウムが検出されました。SOAPによる油中金属濃度SOAPによる油中金属濃度の結果、外部から混入したと思われるカルシウムが検出されました。摩耗粒子診断異常摩耗の早期発見パラメータであるIs値がのマイナス乗と良好の範囲にあることから、潤滑状態は正常と判断します。
報告№109-09136 報告№112-00425 | 分析№109-001160 分析№112-001801 | 112-001801 | 潤滑油および減速機は継続使用可能な状態にあると判断します。尚、今回の分析結果で振動が発生した場合に観察されるフレッティング粒子は観察されていないことから、減速機には振動の影響はみられず、また、振動が発生した箇所は、減速機のギヤ歯面および軸受ではないと推定されます。定期的な分析今後懸念される疲労摩耗の進行を監視するため、定期的に分析を実施することを推奨します。最適な採油方法本試料油は、機器停止中に油槽底部から採油されているため、分析データが高濃度に出ていると推定されます。正確なデータによる診断を行うためにも、今後の採油は、極力運転中もしくは停止直後の油槽中層部から実施されることを推奨します。はフェログラフィーおよびSOAP／D-SOAPの結果から総合的に判断した結果、やや厳しい状態にあると考えられます。フェログラフィー【定量分析：Is値】Is値は異常摩耗の早期発見パラメータのつで、摩耗粒子を定量化するために用います。今回のIs値はの乗と低い値でした。フェログラフィー【定性分析：摩耗粒子および摩耗形態観察】分析結果から比較的多く観察された粒子は、以下の通りでした。正常な摩耗粒子・潤滑状態が正常なマイルド摩耗により発生。黒錆・潤滑状態がやや厳しい凝着摩耗により発生。金属接触が厳しく、且つ、高い摩擦熱が発生していると考えられます。疲労摩耗粒子・繰返し応力を受けて発生。Iカップリング発光分光分析【SOAP／D-SOAP】検出された金属元素から発生箇所を推定すると、以下の通りでした。鉄・ギヤ、軸受等リン・添加剤カルシウム、ナトリウム、ホウ素・外部混入異物計数汚染度は良好でした。粘度、水分、酸価、IRの各データは良好でした。
報告№108-5101 報告№108-5101 | 分析№108-03159 分析№108-03159 | 108-03159 | 泡立ち試験の結果は、一般的には消泡性能が低くいと判断できる値の-でしたが、新油値の-と同レベルにあったため、良好と判断しますまた、を示す粘度、水分、全酸価の各データが良好の範囲にあることから本試料油は継続使用可能です。尚、水分が新油に比較して高い値です。使用油であるAlphasynPGは、ポリグリコールベースの合成ギヤオイルであるため、水分を吸収しやすい特性があります。今後は、水分濃度の増加に注意されることを推奨します。機器の潤滑状態潤滑状態指数はの乗と濾過設備のない機器であれば正常な潤滑状態にあると判断できますが、ギヤボックスの油系統にはインラインフィルタとオフラインフィルタがあり、粒子の大部分は捕捉され、異常な摩耗状態が発生したとしても正常な潤滑状態にあると誤認してしまう可能性があります。ポンプの吐出量が不明であるため、フィルタが設置されていない場合の潤滑状態を推定することが出来ませんので、発生した摩耗粒子の形態から判断します。その結果、μmサイズの摩耗粒子が観察されたことから、ギヤ歯面ではやや厳しい潤滑状態が発生している可能性があります。また、フィルタの目詰まりにより濾過効率が低下している可能性も考えられます。今後、さらに摩耗が進行することが懸念されるため、ヶ月後に再度分析を実施すると共に、フィルタのメンテナンスを検討されることを推奨します。尚、フィルタの捕捉の影響による誤認を避けるため、これまでの採油箇所に加え、インラインフィルタとオフラインフィルタの捕捉物も分析し、その結果から潤滑状態を評価することを提案します。フィルタ捕捉物の分析を実施する際には、フィルタ使用時間の情報をご提供いただけますようお願い致します。泡立ち試験の結果、消泡性能が低いと判断できる値であるものの、新油と同レベルにあると判断します。水分が新油に比較して高い値です。使用油であるAlphasynPGは、ポリグリコールベースの合成ギヤオイルであるため、水分を吸収しやすい特性があります。今後は、水分濃度の増加に注意されることを推奨します。粘度は良好。粘度はmm/sと新油値.mm/sに比較して、粘度変化率は-％で、当社推奨の管理限界値である±％以内にあり、良好と判断します。粘度は.mm/sとなっています。粘度は.mm/sとなっています。粘度指数はとなっています。粘度指数はとなっています。泡立ち試験は-となっています。泡立ち試験は-と新油と同レベルにあり、消泡性能が新油と同レベルにあると判断します。水分は新油値より高い値となっています。水分はppmと新油値より高い値となっています。全酸価は良好。全酸価は.mgKOH/gと新油値.mgKOH/gに比較して高いものの、IRの結果で油劣化の兆候を示すカルボン酸の吸収が確認されていないことから、良好と判断します。機器の潤滑状態摩耗粒子の形態観察の結果、ギヤ歯面の摩耗で発生したと推定されるμmの摩耗粒子が観察されています。μmサイズの摩耗粒子が観察されています。異常摩耗の早期発見パラメータである潤滑状態指数がの乗と正常の範囲にあるものの、摩耗粒子の形態観察の結果、ギヤ歯面の摩耗で発生したと推定されるμmサイズの摩耗粒子が観察されています。
報告№106-0227 報告№106-0355 | 分析№106-01279 分析№106-01887 | 106-01887 | 濾過前の試料油を分析した結果、粘度がmm/sと新油のmm/sに比較して、粘度変化率は+％で、やや不良領域にありました。計数汚染度が前回NAS級から、今回NAS級に約年ヶ月でランク上昇しました。）粘度の上昇現在、ISOVGからISOVGに移行しているため異常ではなく、本試料油は継続使用可能と判断します。）汚染度の上昇摩耗粒子形態観察の結果、鉄錆、砂が観察されているため、汚染度が上昇した要因は、外部から混入した異物によるものと考えられます。但し、潤滑異常の早期発見パラメータである摩耗過酷度を示すIs値が.と非常に良好の範囲にあることから、潤滑状態は良好な状態にあると判断します。尚、RBOTが前回に比較し、min上昇したのは、新油の補充等の影響が考えられます。今後は、今回のRBOT値によりデータ管理を行います。
報告№105-0236 | 分析№105-01585 | 105-01585 | 濾過後の試料油を分析した結果、計数汚染度を除く項目は良好でした。濾過前の計数汚染度がNAS級に対して、濾過後がNAS級とランク上昇していました。濾過後の計数汚染度の粒子数が増加した原因は、濾過前と濾過後の試料油が入れ替わった。濾過後の採油時に誤って外部から混入した。濾過機の操作を誤って、エレメントに捕捉されていた汚染物が濾過機出口配管より排出されてしまった。仮設タンクを使用した場合、そのタンクが汚染されていた。等が考えられます。このことを確認するため、再度採油を実施する必要があります。確認方法は、再度採油した試料油の計数汚染度が今回の濾過後と差なければ原因はまたは、今回の濾過後より清浄になっていれば原因はまたはと考えることができます。
報告№109-09136 報告№110-00180 | 分析№109-001160 分析№110-000714 | 110-000714 | ・摩耗状態潤滑油中からはSOAPでニッケル、D－SOAPで鉄、銅が検出されました。検出された金属は、粒子観察の結果から金属潤滑部が局部的に油膜切れを起して発生する鉄系および銅系のシビア粒子と赤錆で、潤滑部では凝着摩耗腐食摩耗が混在して発生していることが分かりました。異常摩耗の早期発見パラメータであるフェログラフィーのIs値がの乗とやや高い範囲にあることから、潤滑状態は厳しい状態にあると思われます。摩耗箇所は、ボス内部の鉄系材料を使用した箇所、銅合金を使用した箇所の摩耗が考えられます。・汚染度計数汚染度はNAS級以上と汚染されていました。汚染度が高い要因は、摩耗と腐食によるものと思われます。・粘度、水分、全酸価の各データは良好でした。潤滑油および対象設備は継続使用可能な状態にあるものの、以下の対策が必要です。油の汚染度が高く、赤錆等の硬い油中粒子が潤滑部に噛み込み摩耗が進行することが懸念されるため、更油または濾過などにより汚染度を改善することを推奨します。
報告№111-00058 報告№111-00058 | 分析№111-000366 分析№111-000366 | 111-000366_date110825 | グリースの物理的性状は良好と判断します。グリースは継続使用可能な状態にあると判断します。≪状態監視とパラメータ≫分析の目的および各分析のパラメータは以下の通りです。特性低下目的：グリースの分析結果から、グリースの物理的性状や劣化傾向などを確認する。全酸価JISK赤外線吸収スペクトルJISKちょう度JISK滴点JISK摩耗目的：グリース中の摩耗粒子を分析する事により、回転・摺動部の潤滑状態、摩耗劣化の程度、余寿命などを解析する。摩耗診断電子顕微鏡観察JISKX線マイクロアナリシス油中金属濃度JISK≪分析結果≫特性低下全酸価：良好全酸価.mgKOH/gは新油値の.mgKOH/g以内にあることから問題は無いと判断します。赤外線吸収スペクトル：良好ちょう度：良好ちょう度値はと当社推奨の管理限界値であるから以内に留まっています。滴点：良好滴点はと新油値のに比較し高いものの、ちょう度が良好の範囲にあり、かつ、有機物・有機化合物試験の結果で油劣化の兆候を示すカルボン酸の吸収が見られないことから、問題は無いと判断します。摩耗摩耗診断電子顕微鏡観察・X線マイクロアナリシス：今回は実施していません。油中金属濃度：今回は実施していません。
報告№109-09136 | 分析№109-001160 | 113-002305 | 潤滑油および減速機は継続使用可能な状態にあると判断します。但し、今後の摩耗推移を確認するためにも傾向監視を継続することが有効です。定期的な分析今後の摩耗推移を監視するため、定期的な分析実施を推奨します。新油の分析粘度、酸価は、油の性能を評価するパラメータの一種です。油の性能低下は、新油との比較が必要なことから、未使用油の提供および分析による比較評価を推奨します。異常摩耗の早期発見のパラメータであるIs値は、レベルとやや高い値でした。また、潤滑部の摩耗が認められたため、定期的に潤滑油分析を実施し、摩耗推移を監視することが有用と考えます。フェログラフィーで比較的多く観察された粒子は、以下の通りです。正常な摩耗粒子・潤滑状態が正常なマイルド摩耗により発生。切削粒子・異物や金属表面の微小突起による切削摩耗により発生。シビア粒子・潤滑状態がやや厳しい凝着摩耗により発生。極微小領域で油膜切れが発生したことを示します。疲労摩耗粒子・繰返し応力による金属疲労で発生。大型化するとフレーキングの発生が懸念されます。切削粒子、シビア粒子は、摩擦面が将来的に異常摩耗へ進展する可能性を示唆しているため、傾向監視が有用と思われます。詳細は、別紙傾向監視が必要な摩耗粒子をご覧ください。粘度粘度は.mm/sでした。新油との比較による評価が必要です。水分は.ppmと当社推奨の管理限界値以下であり、良好です。酸価は.mgKOH/gでした。新油との比較による評価が必要です。
報告№109-09377 報告№109-09377 | 分析№109-002534 分析№109-002534 | 109-002534 | グリースおよび軸受は継続使用可能な状態にあると判断します。尚、報告書の管理表中に示しているSOAP／D-SOAPは、グリース潤滑の場合、摩耗粒子が均一に分散していないため、測定値が大きく変動することがありますので参考値としてお考え下さい。グリースのちょう度、滴点は試料不足のため、測定できませんでした。ちょう度ちょう度は試料不足のため測定できませんでした。滴点滴点は試料不足のため測定できませんでした。水分はppmと新グリース値ppm以下にあり、良好と判断します。全酸価全酸価はmgKOH/gと新グリース値mgKOH/gに比較して高い値であるものの、IRの結果、油劣化の兆候を示すカルボン酸の吸収が確認されていないことから、良好と判断します。IRIRの結果、油劣化の兆候を示すカルボン酸の吸収が確認されず、且つ、新油のスペクトルパターンとほぼ一致していることから、良好と判断します。軸受の潤滑状態D－SOAPで鉄が検出されました。SOAPSOAPの結果、摩耗により発生する鉄等は検出されませんでした。D－SOAPD－SOAPの結果、鉄が検出されました。フェログラフィー摩耗粒子の形態観察の結果、μm以下の鉄系摩耗粒子が観察されました。
報告№109-09136 報告№112-00608 | 分析№109-001160 分析№112-002586 | 112-002586 | 軸受は継続使用可能な状態にあると判断します。但し、SOAPの銅濃度が高いことから、以下の対策を推奨します。油劣化の確認今後、別紙鉱油の酸化に対する金属触媒の影響に示すように銅濃度の増加に伴い酸化速度が速まる可能性があるため、今回の分析から短期間のうちに再分析を実施し、油劣化の進行状況を確認することを推奨します。はフェログラフィーおよびSOAP／D-SOAPの結果から総合的に判断した結果、傾向管理が必要な状態にあると考えられます。フェログラフィー【定量分析：Is値】Is値は異常摩耗の早期発見パラメータのつで、摩耗粒子を定量化するために用います。Is値は前回に比較してのマイナス乗からマイナス乗と良好の範囲にあり、低い値でした。フェログラフィー【定性分析：摩耗粒子および摩耗形態観察】分析結果から観察された全ての粒子量は少でした。Iカップリング発光分光分析【SOAP／D-SOAP】検出された金属元素から発生箇所を推定すると、以下の通りでした。鉛、銅、ニッケル・軸受等リン、亜鉛・添加剤ナトリウム・外部混入異物銅を使用した箇所の溶出・摩耗SOAPの結果、前回に比較して銅がppmからppmに減少したものの、銅を使用した箇所の溶出・摩耗が確認されました。亜鉛系添加剤を使用している潤滑油で銅が検出される場合、潤滑系統内でこれらの金属が亜鉛系添加剤の影響により溶出することが知られています。今回の検出は、この溶出と摩耗との双方によるものと考えられます。今後、別紙鉱油の酸化に対する金属触媒の影響に示すように濃度の増加に伴い酸化速度が速まる可能性があります。計数汚染度は、前回に比較してNAS級からNAS級にランク上昇し、重量汚染度は.mg/mlから.mg/mlに増加したものの、当社推奨の管理限界値以下にあり、共に良好でした。
|  | 10402068 | 分析NO － 年月日 トライボシステム診断レポート会社名 ○○殿 分析項目 機種 新油 粘度指数 流動点 機番・使用箇所 ラインサブ 粘度 引火点 油名 キャッスルディーゼラックス 水分 全塩基価 油種 エンジンオイル 全酸価 銅板腐食 採油日 年月日 NAS等級 粘度 他情報 重量汚染度 摩耗状態の判定良好注意要処置汚染状態の判定良好注意要処置良好注意要処置総合考察＜＞粘度指数はであった。粘度はmm/s、粘度は.mm/sであった。水分はppmであった。全酸価はmgKOH/gであった。汚染度NAS級＜、重量汚染度mg/mlであった。流動点はであった。引火点はであった。全アルカリ価はmgKOH/gであった。銅板腐食はaであった。
報告№109-09136 報告№110-00124 | 分析№109-001160 分析№110-000458 | 110-000458 | ・摩耗状態前回に比較してSOAP／D－SOAPの結果、鉄および錫濃度に変化はなく、異常摩耗の早期発見パラメータであるフェログラフィーのIs値がのマイナス乗と良好でした。・汚染度前回に比較して計数汚染度はNAS級からNAS級にランク減少し、良好でした。・前回同様に粘度、水分、全酸価、IR、RBOTの各データは良好でしたが、全酸価が上昇気味になっているため、今後の傾向監視に注意が必要と思われます。潤滑油は継続使用可能な状態にあると判断しますが、全酸価が上昇気味になっているため、今後の上昇傾向に注意が必要と思われます。全酸価は、油の劣化傾向を知るパラメータですが、劣化は急激に変化することが多く、分析の周期が長い場合には急激に劣化する状況を捉えることができず、軸受の焼け付きや錆の発生につながることがあります。そのため、ヶ月以内に再度分析し、その状態を把握することを推奨します。尚、今回のデータは、採油が適正であれば、本分析結果から正常な状態にあるとの判断をすることができますが、本試料油は主機停止後に採取されているため油中粒子が沈降してしまっている可能性があり、場合によっては異常な状態を見落としている可能性があります。対象設備が停止してから採油までの時間が不明ですが、仮に対象設備の停止から時間経過後に採油したとすると、μmサイズの粒子はcm程度沈降すると想定され、時間経過しているとcmとなります。油槽中層部付近から採油を実施している場合、μm以上の大型の摩耗粒子は沈降の影響で採取されていない可能性があると考えられます。今後は、主機運転中もしくは停止直後に採油を実施することを推奨します。
報告№105-0186 | 分析№105-01254 | 105-01254 | トライボ診断により、機器軸受の潤滑状態、潤滑油の劣化状態を診断することを目的としました。分析の結果、観察された摩耗粒子には、非常に小さい領域で油膜切れを起こして発生した凝着摩耗が若干見られるものの、分析結果から求めた機器の潤滑状態、潤滑油の性状が共に良好である事から現在の潤滑状態は良好な潤滑状態にあると判断します。前回と今回の分析結果からメタルの摩耗速度を判断するため、下式で摩耗速度を求め、現時点における平均的な摩耗深さを求めたところ、摩耗の深さは軸受表面から.μmであることが推定されました。y＝×-x＋.・ここでy：平均的な摩耗深さx：運転時間本軸受がこの摩耗速度で、摩耗の限界に到達する時間、いわゆる限界使用時間を試算すると、軸受の表面粗さをsとした場合の余寿命は約万時間になると推定され、摩耗速度が非常に小さいことから潤滑状態は良好な潤滑状態であることがわかります。尚、現在の潤滑状態は、非常に小さな領域の油膜切れで発生している凝着摩耗が若干観察された事から正常であると思われますが、潤滑状態が変わり摩耗形態に変化が生じた場合摩耗速度も大きくなることもありますので定期的にトライボ診断を実施し、摩耗の進行速度を監視することが必要と判断します。
報告№109-09094 報告№112-00124 | 分析№109-000870 分析№112-000474 | 112-000474 | 潤滑油および軸受は継続使用可能な状態にあると判断します。油名および異種油混入の確認油名が間違っているか、或いは、異種油が混入している可能性がありますので確認することを推奨します。はフェログラフィーおよびSOAP-Tの結果から総合的に判断した結果、正常な状態にあると考えられます。フェログラフィー【定量分析：Is値】Is値は異常摩耗の早期発見パラメータのつで、摩耗粒子を定量化するために用います。今回のIs値はのマイナス乗と低い値でした。フェログラフィー【定性分析：摩耗粒子および摩耗形態観察】分析結果から比較的多く観察された粒子は、以下の通りでした。正常な摩耗粒子・潤滑状態が正常なマイルド摩耗により発生。Iカップリング発光分光分析【SOAP-T】検出された金属元素から発生箇所を推定すると、以下の通りでした。鉄、銅、亜鉛・軸受等リン、亜鉛、カルシウム、ナトリウム・外部混入異物尚、SOAP-Tの結果で、添加剤成分として含まれている場合があるリン、亜鉛が比較的高い値でした。これらの元素は、使用油であるFBKタービンには含まれていないことから、油名が間違っているか、或いは、異種油が混入している可能性があります。水分、計数汚染度、重量汚染度は共に良好でした。．粘度、酸価、IR、RBOTの各データは良好でした。尚、RBOTは新油に比較して大きな値であり減少傾向は確認されませんでした。このことから、更油から今回採油までのヶ月間で酸化防止剤の消耗は確認されていないことから、使用条件が同様であれば定検周期のヶ月は使用できる可能性が高いと判断します。≪状態監視とパラメータ≫分析の目的および各分析のパラメータは以下の通りです。特性低下目的：油の分析結果から、や劣化傾向ならびに添加剤の消耗程度、残存寿命などを確認する。粘度JISK酸価JISK赤外線吸収スペクトルJISK酸化安定度試験JISK汚染目的：油の分析結果から、砂塵あるいは水・異種油などによるや、異物混入の有無を確認する。水分JISK計数汚染度JISB重量汚染度JISB光学顕微鏡観察摩耗目的：油中の摩耗粒子を分析する事により、回転・摺動部の潤滑状態、摩耗劣化の程度、余寿命などを解析する。摩耗診断電子顕微鏡観察JISKX線マイクロアナリシス油中金属濃度JISK≪分析結果≫特性低下粘度：良好粘度値.mm/sの新油値mm/sに対する変化率は+.％であり、当社推奨の管理限界値±％以内に留まっています。酸価：良好酸価.mgKOH/gは新油値の.mgKOH/g以内にあることから、問題は無いと判断します。赤外線吸収スペクトル：良好酸化安定度試験：良好酸化安定度試験の結果、数値minは当社推奨の管理限界値min以上に留まっており、現時点での使用は可能と判断します。汚染水分：良好水分値.ppmは当社推奨の管理限界値以内に留まっています。計数汚染度：良好計数汚染度はNAS級と当社推奨の管理限界値NAS級以内にあります。重量汚染度：良好重量汚染度は.mg/mlと当社推奨の管理限界値mg/ml以内にあります。光学顕微鏡観察：良好光学顕微鏡写真は捕捉された汚染物の量は少なく、スラッジは確認されませんでした。摩耗摩耗診断：良好摩耗診断の結果、異常摩耗の早期発見パラメータであるIs値がのマイナス乗と良好の範囲にあることから、潤滑状態は正常と判断します。電子顕微鏡観察・X線マイクロアナリシス：今回は実施していません。油中金属濃度：良好油中金属濃度の結果、鉄、銅、外部から混入したと思われるリン、亜鉛、カルシウム、ナトリウムが検出されたものの、良好と判断します。
報告№109-09094 報告№112-00124 | 分析№109-000916 分析№112-000501 | 112-000501_date130312 | グリースおよび軸受は継続使用可能な状態にあると判断します。はフェログラフィーおよびSOAP-Tの結果から総合的に判断した結果、正常な状態にあると考えられます。フェログラフィー【定性分析：摩耗粒子および摩耗形態観察】分析結果から比較的多く観察された粒子は、以下の通りでした。正常な摩耗粒子・潤滑状態が正常なマイルド摩耗により発生。Iカップリング発光分光分析【SOAP-T】検出された金属元素から発生箇所を推定すると、以下の通りでした。鉄、錫・ギヤ等リン、カルシウム、バリウム、アルミニウム、ケイ素、ナトリウム・添加剤、増ちょう剤、外部混入異物グリースのちょう度、滴点、酸価、IRの各データは良好でした。≪状態監視とパラメータ≫分析の目的および各分析のパラメータは以下の通りです。特性低下目的：グリースの分析結果から、グリースの物理的性状や劣化傾向などを確認する。酸価JISK赤外線吸収スペクトルJISKちょう度JISK滴点JISK摩耗目的：グリース中の摩耗粒子を分析する事により、回転・摺動部の潤滑状態、摩耗劣化の程度、余寿命などを解析する。摩耗診断電子顕微鏡観察JISKX線マイクロアナリシス油中金属濃度JISK≪分析結果≫特性低下酸価：良好酸価mgKOH/gは新油値の.mgKOH/gに比較し高くはあるものの、有機物・有機化合物試験の結果で油劣化の兆候を示すカルボン酸の吸収が見られないことから問題は無いと判断します。赤外線吸収スペクトル：良好ちょう度：良好ちょう度値はと当社推奨の管理限界値であるから以内に留まっています。滴点：良好滴点はと新油値のに比較し大きな変化はないことから問題は無いと判断します。摩耗摩耗診断：良好摩耗診断の結果、潤滑状態が正常な場合に発生する摩耗粒子が比較的多く観察されました。電子顕微鏡観察・X線マイクロアナリシス：今回は実施していません。油中金属濃度：良好油中金属濃度の結果、摩耗により発生する鉄、錫、油の添加剤成分や増ちょう剤等であるリン、カルシウム、バリウム、アルミニウム、ケイ素、ナトリウムが検出されたものの、良好と判断します。
報告№107-4545 報告№108-5112 | 分析№107-02185 分析№108-03619 | 108-03619 | トライボ診断の結果、全てのデータが良好であることから、この油は継続使用可能と判断します。は良好と判断します。粘度は良好。粘度は.mm/sと新油値.mm/sに比較して、粘度変化率は+.％で、当社推奨の管理限界値である±％以内にあり、良好と判断します。粘度はmm/sとなっています。粘度はmm/sとなっています。粘度指数はとなっています。粘度指数はとなっています。水分は良好。水分はppmと当社推奨の管理限界値の以下にあり、良好と判断します。全酸価は良好。全酸価はmgKOH/gと新油値mgKOH/g以内にあり、良好と判断します。
報告№109-09136 報告№110-00038 | 分析№109-001160 分析№110-000109 | 110-000109 | 潤滑油および軸受は継続使用可能な状態にあるものの、以下の対策が必要です。油中の汚染度が高いことから、濾過または更油を推奨します。日常点検の際にオイルリングが円滑に回転しているかなど、オイルリングの回転状況を確認するとともに、ヶ月以内に摩耗試験を実施し、摩耗の進行状況を確認することを推奨します。
報告№106-0025 報告№106-0018 | 分析№106-00118 分析№106-00078 | 106-00078_修正20060621 | 分析を実施した結果、摩耗粒子形態観察で～μmサイズのシビア粒子、外部から混入した鉄錆や砂が観察されました。観察されたシビア粒子は、視野に個と少ないため現状の潤滑状態は正常と判断しますが、シビア粒子は金属接触を伴う混合潤滑で発生するため、今後も監視が必要です。シビア粒子が発生する場合、流体潤滑に金属接触が混在する混合潤滑状態となっていることが多く、今後、この混合潤滑状態が進行することが懸念されるため、可能であれば、次回定検時に再度分析を実施し、汚染状況及び摩耗の進行状況を確認されることを推奨します。これらのことは、異常摩耗の早期発見パラメータであるフェログラフィーのIs値がと良好の範囲にあるものの、摩耗粒子形態観察の結果、金属接触が厳しい場合に発生するシビア粒子、外部から混入した鉄錆が観察されたことフィルタ写真で外部から混入した鉄錆、砂が観察されたこと以上のことから判断しました。尚、採油前の排油量がドレン配管分であり不足していた可能性も考えられます。今後の採油はドレン配管分の油量の～倍程度行って、採油を実施されることを推奨します。
報告№109-09136 報告№111-00702 | 分析№109-001160 分析№111-003549 | 111-003549 | 潤滑油は継続使用可能な状態にあると判断します。但し、異種油の混入或いは、油名が違う可能性があることから、以下の対策を推奨します。異種油の混入および油名の確認異種油の混入の有無、油名を再確認することを推奨します。最適な採油方法本試料油は、機器停止中に点検口から採油されています。機器が停止している状態では、別紙油中粒子の沈降の影響に示すように油槽内で撹拌がなくなり固形物が沈降するため、油中汚染度は低くなると推定されます。今後の採油は、極力運転中もしくは停止直後の油槽中層部から実施されることを推奨します。重量汚染度は良好でした。IRIRの結果、新油のIRスペクトルと一致しない箇所が確認されました。異種油の混入または油名の誤りなどが考えられます。
報告№108-0438 報告№108-0438 | 分析№108-03001 分析№108-03001 | 108-03001 | ○○号機および号機において試験的にトライボ診断を導入することになった。トライボ診断を実施し、、汚染度、潤滑状態を確認する。機器の潤滑状態分析の結果、前回同様に異常摩耗の早期発見パラメータであるIs値が良好な領域であるのマイナス乗で、発生している摩耗形態はマイルド摩耗であることが確認されています。マイルド摩耗は、機械が正常な摩耗をしている場合に発生する、いわゆる正常摩耗です。この状態は、金属がマイルドに擦られることにより金属表面に摩耗が極めて少ない特殊な表面層が形成され、摩擦表面が平滑な状態となります。この状態が安定である限り摩耗状態は正常であり発生する摩耗粒子は少ないことが分かっています。今回観察された摩耗形態は、このマイルド摩耗が支配的であることから、現在のところ、シリンダおよびピストンリング、クランクメタル等は正常な摩耗の範囲にあり、継続使用可能と判断します。メタルの摩耗程度D－SOAPの結果、前回に比較してメインメタルやクランクメタルの主成分である錫がからに僅かに増加しています。この錫濃度からメタルの摩耗程度を確認しています。確認方法は、下式およびによります。錫の摩耗体積＝錫濃度×-×油量×.×÷錫密度・＝.×-××.×÷.＝.平均的な摩耗深さ＝摩耗体積÷摩耗面積×・＝.÷×＝.計算の結果、摩耗深さにして.μmとなります。一般的にホワイトメタルのオーバーレイ厚さは、薄くてもμm程度はありますので、これに比較して十分に小さく良好な状態あると考えられます。但し、ディーゼルエンジンオイルは、一般的に燃焼などにより減少してしまうため、不定期に補充を実施している場合が多く、錫濃度を補充した油量により補正する必要があると思われます。補充した油量の記録がありましたら、ご提供下さい。尚、観察された摩耗形態がマイルド摩耗が支配的であるため可能性としては低いと思われますが、仮にクランクメタルの上メタル個に摩耗が集中したとすると、摩耗深さは.μmとなります。オーバーレイの厚さをμm程度とすると、オーバーレイの残りがμm程度しかなく、注意が必要な状況になります。である粘度、水分は、それぞれの項目が基準値を超えるなどの変化が現れています。その第一は粘度ですが、粘度はmm/sと新油のmm/sに比較して変化率が+％となり、また水分もppmとやや多く、これらの項目は共に前回同様に当社推奨の管理限界値を超えています。粘度が上昇する要因は、一般に高粘度油の混入熱劣化による粘度上昇水分混入による劣化燃料油の混入が主要因として挙げられます。本試料油の場合は、IRの結果から異種油や燃料油の混入が確認されず、また、SOAP／D－SOAPの鉄濃度は低いことからピストンリングの摩耗進行が確認されていないため、上記の高粘度油の混入およびの燃料油の混入の可能性は低くいと考えられます。それに対して、全酸価の上昇と全塩基価の低下とが同時にみられていることから、上記の熱劣化による粘度上昇の可能性が高いと思われます。エンジン油は、シリンダ内で繰り返し受ける高温状態により劣化しやすく、また、ピストンリングの摩耗により燃焼ガスや未燃焼ガスがオイル側に入る、いわゆるガス抜けなどにより、燃料油中の硫黄分と添加剤との反応生成物が発生します。今回分析の結果では、このガス抜けにより発生する添加剤の反応生成物の濃度が比較的低濃度であることから、ピストンリングの摩耗は比較的少ないと思われます。但し、高性能なフィルタリングシステムが設置されている場合、大きなサイズの粒子は濾過により除去されることがあるため、精度の高い摩耗の確認には、フィルタリングシステムの直前で採油することも必要です。劣化が起因する粘度変化は、劣化が急激に進行した場合、粘度も劇的に変化して急上昇することがあるため、状態監視は比較的短い周期で行う必要があります。なお、今後更に油劣化が進行し、油中の酸成分により金属表面が腐食して発生する腐食摩耗に進展することも考えら、状態監視のデータによっては、更油の検討が必要になると思われます。粘度、水分が当社推奨の管理限界値を超え、全酸価、IRの結果から油が劣化している可能性が考えられます。粘度は当社推奨の管理限界値を超えています。粘度はmm/sと新油値mm/sに比較して、粘度変化率は+％で、当社推奨の管理限界値である±％を超えています。水分は当社推奨の管理限界値を超えています。水分はppmと当社推奨の管理限界値のを超えています。全酸価は新油に比較して高い値です。全酸価は.mgKOH/gと新油値のmgKOH/g比較して高く、IRの結果、油劣化の兆候を示すカルボン酸の吸収が確認されたことから、油が劣化している可能性が考えられます。全塩基価は良好と判断します。全塩基価は.mgKOH/gと当社推奨の管理限界値のmgKOH/g以上であることから、良好と判断します。IRの結果、油劣化の兆候を示すカルボン酸の吸収が確認されています。IRの結果、油劣化の兆候を示すカルボン酸の吸収が確認されています。重量汚染度は.mg/mlです。重量汚染度は.mg/mlです。粒度分布は以下の通りです。粒度分布は.μmにピークが確認されています。機器の潤滑状態SOAPによる油中金属濃度の結果、鉄、ニッケル、錫が検出されたものの、フェログラフィーの結果から摩耗が軽微なことが確認されています。SOAPによる油中金属濃度の結果、鉄、ニッケルが検出されています。SOAPによる油中金属濃度の結果、鉄、銅、ニッケル、油の添加剤成分である亜鉛、カルシウム、マグネシウム、外部から混入したと思われるアルミニウム、ケイ素が検出されています。SOAPによる油中金属濃度の結果、鉄、錫が検出されています。SOAPによる油中金属濃度の結果、鉄、錫、油の添加剤成分であるカルシウム、外部から混入したと思われるナトリウムが検出されています。フェログラフィーの結果は良好です。異常摩耗の早期発見パラメータであるフェログラフィーのIs値がのマイナス乗と良好の範囲にあり、潤滑状態は正常と判断します。
報告№109-09136 報告№112-00632 | 分析№109-001160 分析№112-002786 | 112-002786 | 油の劣化は確認されず、汚染度は良好な範囲にあることから、継続使用可能な状態にあると判断します。軸受は継続使用可能な状態にあると判断します。はフェログラフィーの結果から総合的に判断した結果、正常な状態にあると考えられます。フェログラフィー【定量分析：Is値】Is値は異常摩耗の早期発見パラメータのつで、摩耗粒子を定量化するために用います。Is値は前回に比較してのマイナス乗からマイナス乗と良好の範囲にあり、低い値でした。フェログラフィー【定性分析：摩耗粒子および摩耗形態観察】分析結果から観察された全ての粒子量は少でした。計数汚染度は、前回に比較してNAS級からNAS級にランク上昇しているものの、当社推奨の管理限界値以下であり、良好でした。．粘度、水分、酸価の各データは、前回同様に良好でした。
報告№109-09136 報告№110-00043 | 分析№109-001160 分析№110-000129 | 110-000129 | ・汚染度前回に比較して計数汚染度はNAS級からNAS級にランク増加したものの、当社推奨の管理限界値内にありました。・油中金属濃度前回同様にSOAPで鉄が僅かに検出されました。潤滑油は継続使用可能な状態にあると判断します。
報告№107-4545 報告№109-09146 | 分析№107-02185 分析№109-001219 | 109-001219 | トライボ診断の結果、全てのデータが良好であることから、この油は継続使用可能と判断します。は良好と判断します。粘度は良好。粘度は.mm/sと新油値mm/sに比較して、粘度変化率は-.％で、当社推奨の管理限界値である±％以内にあり、良好と判断します。粘度はmm/sとなっています。粘度はmm/sとなっています。粘度指数はとなっています。粘度指数はとなっています。水分は良好。水分は.と当社推奨の管理限界値の以下であり、良好と判断します。全酸価は良好。全酸価は.mgKOH/gと新油値.mgKOH/g以内にあり、良好と判断します。
報告№105-6050 報告№106-0472 | 分析№105-01529 分析№106-02716 | 106-02716 | 分析の結果、摩耗の安定が確認され、転がり軸受は継続使用可能な状態にあると判断します。これらのことは、前回に比較して、計数汚染度は等級に変化がなく、D－SOAPの鉄濃度が減少していたこと異常摩耗の早期発見パラメータであるフェログラフィーのIs値がの乗と変化がなかったこと以上のことから判断しました。
報告№108-0446 報告№108-0446 | 分析№108-03029 分析№108-03029 | 108-03029 | 分析の結果、前回同様に軸受の摩耗を示す錫が検出されていないことから、軸受は継続使用可能と判断します。但し、前回の分析で確認された劣化は、今回の結果で更に進行したことがわかり、加えて潤滑油系統内の鉄系材料表面に腐食摩耗が発生していることも確認されたことから、更油を至急実施されることを推奨します。過去の他社の事例では、全酸価が上昇したタービン油を継続使用していて、軸受メタルが腐食摩耗により全損した例もありますので、できるだけ早い対応が必要です。これらのことは、前回に比較して全酸価が.mgKOH/gから.mgKOH/gに上昇し、当社推奨の管理限界値を超えており、IRの結果で油劣化の兆候を示すカルボン酸の吸収が確認されたこと異常摩耗の早期発見パラメータであるフェログラフィーのIs値が.と良好の範囲にあるものの、摩耗粒子の形態観察の結果、腐食により発生した赤錆が観察され、フィルタ表面の異物観察で表面が赤茶色になっていたことD－SOAPの結果、鉄が検出されたこと以上のことから判断しています。全酸価が.mgKOH/gと当社推奨の管理限界値を超え、IRの結果で油劣化の兆候を示すカルボン酸の吸収が確認されたことから、至急更油を実施されることを推奨します。粘度は良好と判断します。粘度は.mm/sと新油値.mm/sに比較して、粘度変化率は+.％で、当社推奨の管理限界値である±％以内にあり、良好と判断します。水分は良好と判断します。水分は.ppmと当社推奨の管理限界値の以下であり、良好と判断します。全酸価は当社推奨の管理限界値を超えています。全酸価は、.mgKOH/gと当社推奨の管理限界値の.mgKOH/gを超えています。IRの結果、油劣化の兆候を示すカルボン酸の吸収が確認されています。IRの結果、油劣化の兆候を示すカルボン酸の吸収が確認されています。は良好と判断します。計数汚染度は良好と判断します。計数汚染度はNAS級と当社推奨の管理限界値のNAS級以内にあり、良好と判断します。重量汚染度は良好と判断します。重量汚染度は.mg/mlと当社推奨の管理限界値のmg/ml以内にあり、良好と判断します。機器の潤滑状態フェログラフィーの結果、腐食により発生した赤錆が観察されています。SOAPの結果は良好です。SOAPの結果、銅がppm、油の添加剤成分として含まれているバリウムがppm検出されています。軸受の摩耗を示す錫が検出されていないことから、良好と判断します。D－SOAPの結果、鉄が検出されています。D－SOAPの結果、鉄が、銅が、油の添加剤成分として含まれているバリウムが、外部から混入したと思われるカルシウムが、ナトリウムがと検出されています。軸受の摩耗を示す錫は検出されていないことから良好と判断します。フェログラフィーの結果、腐食により発生する赤錆が観察されています。異常摩耗の早期発見パラメータであるフェログラフィーのIs値が.と良好の範囲にあるものの、摩耗粒子の形態観察の結果、腐食により発生する赤錆が観察されています。
報告№106-0025 報告№106-0490 | 分析№106-00118 分析№106-02795 | 106-02795 | 本トライボ診断は、油の性状・汚染度・摩耗状態を評価し、更油の判断および、潤滑状態を明らかにすることにより、非常用ディーゼル発電機の保守に寄与する。トライボ診断の結果、シリンダ、ピストンリング等の摩耗、銅の溶出・摩耗が確認されたものの、いずれも軽微であり、継続使用可能と判断します。尚、を示す粘度、全酸価、全塩基価の各データは新油データを基準として評価しています。今回は、新油データがなく評価ができなかったため、現在充填用に使用している新油を分析し、そのデータを基準に管理されることを併せて推奨します。
報告№108-0387 報告№108-0457 | 分析№108-02609 分析№108-03106 | 108-03106 | 、軸受の潤滑状態を確認する。今回の採油は、対象設備の停止中にドレンプラグから実施しているため、油循環中に採油した場合に比較し、油中粒子の沈降の影響を受け、分析データが高濃度に出る可能性があります。今回の分析は以上のことを踏まえて結果を検討します。分析の結果、今回の採油が高濃度になっていると思われる対象設備停止中のドレンプラグから行われた採油にもかかわらず、全てのデータが良好の範囲にあります。このことから、機器の潤滑状態は正常であり、この油は継続使用可能と判断します。尚、今回の採油は、ドレンプラグからの採油にもかかわらず良好なデータでしたが、一般にドレンプラグからの採油は粒子の沈降の影響により高濃度になる傾向があり、診断結果に影響が出る場合があります。次回からの採油は、粒子の沈降の影響を少なくすることが重要であり、そのため油中粒子が均一な分散状態となっている、運転中、或いは、停止直後に適切な位置で実施されることを推奨します。
報告№109-09136 報告№111-00047 | 分析№109-001160 分析№111-000126 | 111-000126 | Iカップリング発光分光分析供試のタービン油を分析した結果、検出された金属元素は、SOAP-Tの結果表に示すように、鉛、銅、錫、亜鉛、ナトリウムでした。これらの検出された金属元素から発生要因を推定すると【金属元素】【発生要因】鉛、銅、錫、亜鉛・軸受等の摩耗ナトリウム・外部混入異物などであると思われます。フェログラフィー異常摩耗を早期に発見するためには摩耗粒子を定量化する必要があります。その定量化パラメータがIs値で、今回その値は、正常な潤滑状態を示すのマイナス乗領域でした。摩耗粒子の形態で比較的多く観察された粒子は、潤滑状態が正常な場合に発生する摩耗粒子、金属潤滑部が局部的に油膜切れを起して発生する鉄系および銅系シビア粒子でした。このような摩耗粒子が観察された場合には、潤滑部では正常なマイルド摩耗とやや厳しい摩耗による凝着摩耗が発生していることが分かります。オイルリングと主軸間、またはオイルリングと軸受台金側面との間で摩耗が発生していると考えられます。このような場合、オイルリングと主軸の間で摩擦が低下したり、台金との摩擦が増大するなどの影響でオイルリングが円滑に回転し難い状況が発生します。その結果、潤滑油のかき揚げ量が減少し、軸受摺動面で油膜切れを引き起こす可能性があります。メタルの余寿命評価分析結果を基に当該機の軸受メタルの摩耗深さを推定しました。前述と同様の解析手順から換算した錫濃度はppmとなり、この錫濃度と油量リットルから、今回採油時点の摩耗深さを推定した結果、摩耗深さは.μmとなりました。軸受の初期表面粗さを一般的な初期表面粗さのμmと仮定すると、その求めた摩耗は粗さの％が摩耗したと推定されました。この程度であれば、十分に継続使用可能な状態にあると判断できます。また、前回分解点検から今回までの稼働時間時間で摺動面の表面粗さが摩耗により％減少したと考えられ、この摩耗速度を使用して余寿命を計算すると万時間程度と推定されます。なお、この余寿命は、軸受摺動面の表面粗さがμmとなる鏡面状態になり、起動・停止時に油膜が形成されにくい状態になったことを言います。計数汚染度は当社推奨の管理限界値に到達していました。フィルタ表面の異物観察で粘ちょう物、銅合金や鉄錆等が観察されたことから、汚染度が高い要因は、摩耗とスラッジ、そして外部混入異物の影響と思われます。粘度、水分、全酸価、IRの各データは良好でした。を示す各データが良好であることから、潤滑油の機能は正常であったと判断します。また、オイルリングの摩耗は発生しているものの、軸受の摩耗は軽微であり継続使用可能な状態にあると判断します。の濾過油の汚染度が高く、軸受の摩耗が懸念されるため、摩耗の予防措置として濾過を推奨します。オイルリングの点検および定期分析日常点検の際にオイルリングの回転状況を確認するとともに、凝着摩耗の進行を監視するため、定期的に分析を実施し、摩耗の進行状況を確認することを併せて推奨します。傾向監視のための次回採油時期は、最短で約時間となります。この時間は、油中汚染物が均一になるために必要とする時間であり、この時間を経過すれば、再分析の結果から状態の傾向を確認することが可能となりますので、これを参考に次回分析時期を検討されることを提案します。更油方法更油直後の分析データがないため推測ですが、これまでの分析データのほとんどが汚染度が高いことから、ヶ月に度更油を実施しているにもかかわらず、スラッジや外部混入異物等の汚染物が除去できていない可能性があると思われます。更油の際に、油槽内の清掃と新油充填時の濾過を実施していない場合は、これらのことを実施することを推奨します。採油条件の改善本試料油は、機器停止中にドレンプラグから採油されています。機器が停止している状態では、別紙油粒子の沈降の影響に示すように油槽内で撹拌がなくなり固形物が沈降するため、油中汚染度は高くなると推定されます。今後は、極力運転中もしくは停止直後の油槽中層部から採油されることを推奨します。提案今回の解析による余寿命は、前述と同様の解析手順で求めています。正確な解析を進めるため、これまでご提供いただいている項目に加えて軸受の摺動面積に関する情報をご提供下さい。この摺動面積は、軸受の寸法が分かれば当社にて推定できますので、部品図等の図面をご提供していただくことでも結構です。また、正確な解析を進めるためには更油直後の錫濃度が必要ですので、更油毎の分析の実施についてご検討下さい。
報告№107-4530 報告№107-6553 | 分析№107-01164 分析№107-01695 | 107-01695 | 今回の採油は、約ヶ月間の機器停止中にハンドホールから採油機を使用して実施しました。本設備は危急用設備であり定常時は年に度の作動テストで動作するのみで、それ以外は全く動作しないため、機器動作中、すなわち油循環中の採油が困難でした。今回の採油は、油中粒子の沈降を考慮して油槽底部から～cm程度のできる限り低い位置からの採油を実施しましたが、それでも油循環中に採油した場合に比較し、油中粒子の沈降の影響を排除することはできず、分析データが低濃度に出る可能性が考えられます。今回の分析結果は、以上のことを踏まえて検討しました。分析の結果、汚染、摩耗に関する分析項目である計数汚染度、重量汚染度、SOAP／D－SOAPおよびフェログラフィーの各データは全て良好の範囲にありました。また、前回同様の採油箇所および方法であるため、前回データと比較しました。その結果、前回データが高かった重量汚染度が今回は良好の範囲にあり、スラッジの発生は確認されず、スラッジによるバルブの動作障害やフィルタの目詰まりが発生する可能性は小さいと考えられました。停止期間が長い今回のような設備では、異常な摩耗状態を示す大型摩耗粒子が発生したとしても、摩耗粒子が油槽底部に沈降して採取できず、異常な摩耗状態の検出ができない可能性があることです。そのため、今後は可能であれば、粒子の沈降の影響を極力抑え、油中粒子が均一な分散状態に近い状態で採油が実施できるように採油方法や採油箇所を改良されることを推奨します。採油方法や箇所につきましては、当社営業担当者より、ご相談申し上げます。尚、を示す粘度、水分、全酸価、IRの各データは全て良好の範囲にあることから、この油は継続使用可能と判断します。
報告№107-0366 報告№108-0337 | 分析№107-01900 分析№108-02287 | 108-02287 | 濾過前の試料油を分析した結果、RBOTがminと新油値minの％になっていました。前回の採油後に更油を実施しましたが、更油後約年経過でmin減少しています。この減少傾向から限界値に到達するのは、別紙図RBOTの減少傾向に示すように年月と推定されました。今後、酸化防止剤が減少することで基油の劣化が進行することも予想されますので、更油計画を検討する必要があります。これらの障害発生に対する弊害を勘案の上、予防処置としてヶ月以内に再度分析を実施し、油の劣化状況を確認されることを推奨します。
報告№105-6050 報告№105-5021 | 分析№105-01529 分析№105-01558 | 105-01558 | 精点Aを実施した結果、異物の噛み込みにより発生する切削粒子、金属接触が厳しい場合に発生するシビア粒子が多く観察されたことから、摩耗形態は、切削摩耗と凝着摩耗が混在していることが分かりました。摩耗形態の中で切削摩耗は、摩耗進行速度が速く注意が必要ですので、可能であれば濾過を実施されることを推奨します。一方、SOAPで銅がppm検出されました。この原因は以下のように、油の添加剤成分である亜鉛系添加剤と銅が反応して溶出する。冷却用蛇管にフィンがついていた場合、振動により摩耗する。及びの現象が同時に起こる。等が考えられますが、今回の銅の検出は分析の結果からの可能性が高いと推定されます。銅の溶出は、冷却蛇管と添加剤成分との反応で発生しますが以下の点に注意が必要です。冷却蛇管が溶解、又は、摩耗している場合、蛇管にピンホールが発生することへの注意が必要です。この場合、潤滑油に水分が混入しますので、水分値の増加により確認できます。油中の銅濃度が以上になった場合、別添資料鉱油の酸化に対する金属触媒の影響に示すとおり油の劣化速度が加速しますので、銅濃度は以下で管理されることを推奨します。銅濃度が増加傾向を示すような場合、油種の変更が必要です。これらのことは、計数汚染度がNAS級と当社推奨の管理限界値に到達していたこと異常摩耗の早期発見パラメータであるフェログラフィーのIs値がの乗とやや高く、摩耗粒子形態観察の結果、異物の噛み込みにより発生する切削粒子、金属接触が厳しい場合に発生するシビア粒子が多く観察されたことSOAPの結果、銅が検出されたこと以上のことから判断しました。
報告№109-09073 報告№109-09073 | 分析№109-000688 分析№109-000688 | 109-000688 | 軸受の潤滑状態および摩耗試験を実施し、前回データと照合した結果、油中摩耗粒子の増加が確認されています。油中の粒子濃度は、油膜破断による発生や、油槽内などでの沈降が均衡したところで一定、いわゆる平衡状態になりますが、このバランスが崩れると増加する場合と減少する場合とに分かれます。増加した場合は、発生と減少の均衡が崩れ、摩耗の発生や外部混入が始まったことを示し、またこれとは反対に、減少した場合は発生量が減少しているか、或いは、減少量が大きくなっていることを示し、特に減少は、汚染状態や潤滑状態が良好であることを示唆しています。本軸受では、油中粒子の増加が確認されています。前回同様に摩耗粒子の形態観察でμm以下の鉄系摩耗粒子が多く観察されました。さらに、D－SOAPで油の添加剤成分である亜鉛がppm検出され、重量汚染度がmg/mlと管理限界値を超えていたことから、油中の粒子が増加した要因は、摩耗と油の添加剤成分の析出によるものと考えられます。このスラッジは、油温が低いと固着し軸受表面の静摩擦係数が上昇する場合が考えられ、その結果、起動時トルク上昇することで起動開度が増加する現象が発生します。今後は、巡視の際に起動開度の増加の有無を確認するとともに、増加がみられた場合は、スラッジを除去するため、当社製清浄分散剤TS－の投与によりスラッジを溶解・分散し、同時に濾過を実施されることを推奨します。これらのことは、前回に比較して、SOAP／D-SOAPの鉄および錫濃度に変化はないものの、計数汚染度はランク増加し、異常摩耗の早期発見パラメータであるフェログラフィーのIs値がの乗とやや高く、摩耗粒子の形態観察の結果、μm以下の鉄系摩耗粒子が多く観察されたことD－SOAPで油の添加剤成分であるバリウムが検出され、重量汚染度がmg/mlと管理限界値を超えていたこと以上のことから判断しています。
報告№109-09136 | 分析№109-001160 | 113-000899 | 分析の結果、水分が.ppmと新油値のppmよりも高い値であることが分かりました。この水分は油面が上下に変動するさいに、いわゆる呼吸現象のようにして油槽内に入った外気の微量水分が蓄積して高くなったと思われます。水分濃度が高いと、亜鉛系の添加剤が加水分解を起こしてスラッジ化したり、摺動面で異常摩耗が発生しやすくなったり、或いは、金属表面の腐食につながるなどの影響が出やすくなります。そのため、部分更油により油中水分濃度を相対的に低下させるか、油量が少ない場合は更油するなどの措置を推奨します。また、汚染度は、計数汚染度がNAS級と当社が推奨する汚染度の管理限界値に到達し、重量汚染度がmg/mlと当社推奨の管理限界値を超えていました。SOAP-Tで油の添加剤成分であるカルシウムが検出され、フィルタ表面の異物観察で金属片、鉄錆等が観察されたことから、汚染度が高い要因は、摩耗とスラッジ、そして外部混入異物の影響と推定されました。対象設備現時点において、対象設備は継続使用可能な状態にあると判断しますが、SOAP-Tの鉄および銅濃度が高濃度であり、且つ、汚染度と水分濃度が高いことから、今後バルブ類の動作障害やフィルタの目詰まりが発生することが懸念されるため、に示す対策を推奨します。更油および油槽内の清掃汚染度と水分濃度が高いことから、これらの影響で今後バルブ類の動作障害やフィルタの目詰まりが発生することが懸念されるため、更油を推奨します。更油をする際には、油槽内を清掃し、更油する新油もNAS級程度の清浄な潤滑油を更油することを併せて推奨します。尚、一部の潤滑油を抜いて新油を補給する部分更油を実施する場合は、精密な濾過機による濾過が合わせて必要です。はフェログラフィーおよびSOAP-Tの結果から総合的に判断した結果、正常な潤滑状態を保持しつつも、局部的に摩擦熱が高いことが確認されました。フェログラフィー【定量分析：Is値】Is値は異常摩耗の早期発見パラメータのつで、摩耗粒子を定量化するために用います。今回のIs値はの乗とやや高い値でした。フェログラフィー【定性分析：摩耗粒子および摩耗形態観察】分析結果から比較的多く観察された摩耗粒子は、以下の通りでした。正常な摩耗粒子・潤滑状態が正常なマイルド摩耗により発生。黒錆・潤滑状態がやや厳しい凝着摩耗により発生。金属接触が厳しく、且つ、高い摩擦熱が発生していると考えられます。フリクションポリマ・局部的に高圧・高温となる場合に発生。Iカップリング発光分光分析【SOAP-T】検出された金属元素から発生箇所を推定すると、以下の通りでした。鉄、鉛、銅・シリンダ内壁やブッシュ、ポンプ内部リン、亜鉛、カルシウム・添加剤アルミニウム、ナトリウム、モリブデン・外部混入異物計数汚染度は当社推奨の管理限界値に到達し、重量汚染度は当社推奨の管理限界値を超えていました。計数汚染度計数汚染度は、NAS級と当社推奨の管理限界値のNAS級に到達していました。重量汚染度は、mg/mlと当社推奨の管理限界値のmg/mlを超えていました。酸価、IRの各データは良好でした。水分は、.pmと新油値のppmよりも高い値であることから、水分が混入したと思われます。継続使用した場合、金属表面が腐食して発生する腐食摩耗に進展することが懸念されます。
報告№109-09166 報告№112-00204 |  | 112-000816_817 | 結論の評価を示す粘度、水分、酸価、IRの各データは当社推奨の管理限界値内にあることから、継続使用可能と判断します。濾過効率の確認表に示す通り、濾過効率が%と低いものの、油清浄機の入口側、出口側の汚染度は、ともにNAS級と清浄であることから、摩耗粒子の発生数は少なく、摩耗は安定しているものと判断します。機器の潤滑状態油清浄機がなかったとした場合、NAS級の状態になることが推定されますが、異常と判断する摩耗粒子等は観察されていないことから、摩耗は安定していると判断します。分析結果を示す粘度、水分、酸価、IRの各データは良好でした。油清浄装置の濾過効率による油汚染度管理に関する考察油清浄装置の濾過効率の指標であるβ値を確認するため、油清浄装置の入口側と出口側の配管より採油を実施し、計数汚染度を実施しました。その結果を下表に示します。 ・ここで、 EMBEDExcel.Sheet.ベータ値は低い値を示していますが、これは摩耗粒子の発生数が少なく、摩耗粒子がフィルタに捕捉される割合が低下したためと考えられます。機器の摩耗油清浄機が設置されていることでNAS級と清浄になっています。油清浄機がないと仮定した場合、表に示すように計算により求めた～μmレンジの汚染度はNAS級の汚染状態になる可能性を示唆するものととらえる事が出来ます。他のレンジを同様に計算すると以下のようになり、NAS級となります。EMBEDExcel.Sheet.
報告№103-6001 | 分析№103-00242 | 103-00242 | 前回のトライボ診断で、軸受メタル摺動面のメタルコンタクトが確認されました。そのため、運転再開後時間以上経過した時点の採油を実施し、分析結果から得られたデータにより摩耗の進行状況を確認しました。精点Aを実施した結果、汚染粒子濃度、フェログラフィーによる摩耗過酷度のIs値など、全てのデータが良好な範囲にあることから、継続使用可能であり、潤滑状態も正常と判断します。尚、前回の分析で軸受メタルの摩耗粒子が確認されましたが、今回の分析で増加していないことが確認され、前回見られた軸受メタルコンタクトは一過性のものであることが判りました。これらのことは、異常摩耗の早期発見パラメータであるIs値が、.と良好の範囲にあり、摩耗粒子形態観察の結果、前回確認されたホワイトメタルが見られないことから判断しました。
報告№109-09136 報告№112-00204 | 分析№109-001160 分析№112-000826 | 112-000826 | 減速機は継続使用可能な状態にあると判断します。但し、油中の汚染度が高いことから、今後も摩耗の進行を傾向監視するため、以下の対策を推奨します。定期的な分析摩耗の進行を監視するため、定期的に分析を実施し、分析データによる摩耗の進行状況を確認することを推奨します。バックラッシによる評価ギヤ歯面の的確な摩耗状態の判断を行うため、減速機内部の各歯車の構造が確認できる図面、各ギヤの形式、歯形、モジュール、歯数、歯幅等の情報をご提供下さい。はフェログラフィーおよびSOAP／D－SOAPの結果から総合的に判断した結果、正常な状態にあると考えられます。フェログラフィー【定量分析：Is値】Is値は異常摩耗の早期発見パラメータのつで、摩耗粒子を定量化するために用います。今回のIs値はの乗と低い値でした。フェログラフィー【定性分析：摩耗粒子および摩耗形態観察】分析結果から比較的多く観察された粒子は、以下の通りでした。正常な摩耗粒子・潤滑状態が正常なマイルド摩耗により発生。Iカップリング発光分光分析【SOAP／D－SOAP】検出された金属元素から発生箇所を推定すると、以下の通りでした。鉄・ギヤ・軸受等リン・添加剤カルシウム、アルミニウム、ナトリウム・外部混入異物計数汚染度はNAS級とやや高い値でした。フィルタ表面の異物観察で鉄錆、砂等が観察されたことから、汚染度が高い要因は、摩耗と外部混入異物の影響と思われます。分析結果計数汚染度はやや高い値でした。計数汚染度計数汚染度はNAS級と当社推奨の管理限界値のNAS級以下にあるものの、やや高い値でした。重量汚染度は.mg/mlでした。は正常と判断します。SOAPSOAPの結果、油の添加剤成分であるリンが検出されました。D－SOAPD－SOAPの結果、摩耗により発生する鉄が検出されました。フェログラフィー異常摩耗の早期発見パラメータであるフェログラフィーのIs値がの乗と良好の範囲にあり、摩耗状態は正常と判断します。
報告№103-0162 | 分析№103-01381 | 103-01381 | 濾過前の試料油を分析した結果、摩耗粒子形態観察で、μmサイズの大型のシビア粒子が見られました。観察されたシビア粒子は、視野に個と少ないため現状の潤滑状態は正常と判断しますが、シビア粒子は金属接触を伴う混合潤滑で発生するため、今後も監視が必要です。混合潤滑状態が進行することも懸念されるため、ヶ月以内に再度分析を実施し、汚染状況及び摩耗の進行状況を確認されることを推奨します。これらのことは、異常摩耗の早期発見パラメータであるフェログラフィーのIs値が、.と非常に良好の範囲にあるものの、摩耗粒子の形態観察の結果、金属接触が厳しい場合に発生するμmサイズの大型のシビア粒子、外部から混入した異物が見られ又、光学顕微鏡写真に示すように、μmサイズの金属片が見られたことから判断しました。尚、RBOTが前回に比較し、min上昇したのは、新油の補充等の影響による場合が考えられます。今後は、今回のRBOT値によりデータ管理を行います。
報告№109-09136 報告№112-00666 | 分析№109-001160 分析№112-003067 | 112-003067 | 粘度および消泡性能の低下が確認されました。今後は障害予防を目的に以下の対策を推奨します。更油、或いは、部分更油粘度が低下していたことから、今後適正な粘度範囲で使用していない場合、ギヤ歯面やベアリング軌道面で油膜切れが発生し、摩耗が進行することが懸念されるため、更油、或いは、部分更油を推奨します。追加分析消泡性能が低下した場合、ギヤ歯面での油膜形成に影響が出て摩耗が進展することがありますので、フェログラフィーおよびSOAP-Tを追加して摩耗により発生する油中金属濃度や潤滑状態を確認することを推奨します。粘度粘度は.mm/sと新油値mm/sに比較して、粘度変化率は-％で、前回同様に当社推奨の管理限界値である±％を超えていました。今後、適正な粘度範囲で使用していない場合、ギヤ歯面やベアリング軌道面で油膜切れが発生し、摩耗が進行することが懸念されます。泡立ち試験泡立ち試験の結果は、-と新油値が-であるのに比較して高い値となっていたことから、消泡性能が低下していることが分かりました。今後の使用状況によっては油の酸化劣化が進行したり、ギヤ歯面およびベアリング軌道面で油膜切れが発生したりする場合があるため、消泡剤の添加による消泡性能の改善など何らかの対応が必要になると思われます。分析結果粘度および消泡性能が低下していることが確認されました。粘度粘度は.mm/sと新油値mm/sに比較して、粘度変化率は-％で、当社推奨の管理限界値である±％を超えていました。泡立ち試験泡立ち試験は-と新油に比較して高い値でした。水分はppmと当社推奨の管理限界値の以下であり、良好と判断します。酸価はmgKOH/gと新油値mgKOH/g以下にあり、良好と判断します。
報告№107-0366 報告№112-00143 | 分析№107-01900 分析№112-000573 | 112-000573 | 濾過前の試料油を分析した結果、SOAP／D－SOAPでメタルの主成分である錫が僅かに増加していました。計数汚染度が前回のNAS級から、今回NAS級に約ヶ月でランク上昇していました。メタルの摩耗年月のメタル交換後から今回までの累積錫濃度は、トライボレポートの累積錫濃度に示すとおりppmです。この累積錫濃度ppmと油量リットルからメタル表面の平均的な摩耗深さを計算しました。尚、当社の経験からメタル面積の約分の程度が摩耗したと仮定しました。その結果、摩耗深さは.μmとなりました。メタルの初期の表面粗さは、一般にRmaxμmとなっていることから、軸受表面は表面粗さが摩耗して鏡面になっている箇所があると思われます。表面粗さの消失は、停止時や起動時に油膜の形成がしにくくなり、更に摩耗が促進するといった悪循環になりやすいことから、起動時・停止時の温度管理に十分な注意が必要と思われます。汚染度の上昇フィルタ表面の異物観察で鉄錆、砂等が観察されたため、汚染度が上昇した要因は、摩耗と外部混入異物の影響によるものと考えられます。現段階で軸受温度の上昇が見られていなければ、定格回転数で運転している状態では油膜が正常に形成されていると思われますが、周速が遅い起動時や停止時には油膜破断が生じやすくなると思われます。そのため、可能であれば、メタル摺動面の目視による点検を実施されることを推奨します。できない場合は、今回と同様の採油条件で、ヶ月に度の分析を後回実施し、摩耗の進行状況を確認することを推奨します。
報告№109-09136 報告№111-00670 | 分析№109-001160 分析№111-003382 | 111-003382 | 軸受は継続使用可能な状態にあると判断します。前回に比較してSOAP／D－SOAPの結果で、鉄および錫濃度に大きな変化はなく、異常摩耗の早期発見パラメータであるフェログラフィーのIs値がのマイナス乗と良好でした。前回に比較して計数汚染度はNAS級からNAS級にランク減少し、良好でした。分析結果は良好と判断します。計数汚染度計数汚染度はNAS級と当社推奨の管理限界値のNAS級以内にあり、良好と判断します。重量汚染度は.mg/mlと当社推奨の管理限界値のmg/ml以内にあり、良好と判断します。は正常と判断します。SOAPSOAPの結果、摩耗により発生する錫、油の添加剤成分であるリンが検出されました。D－SOAPD－SOAPの結果、摩耗により発生する鉄および錫は検出されていないことから、良好と判断します。フェログラフィー異常摩耗の早期発見パラメータであるフェログラフィーのIs値がのマイナス乗と良好の範囲にあり、潤滑状態は正常と判断します。
報告№109-09094 報告№110-00147 | 分析№109-000943 分析№110-000599 | 110-000599 | 有機物・有機化合物試験で検出されたピークには新グリースと異なるピークが検出されました。結論IRの結果で新油と異なるピークが確認されたことから、グリース名が違うか、或いは、異種グリースが混入した可能性が考えられますので、確認する必要があります。≪状態監視とパラメータ≫分析の目的および各分析のパラメータは以下の通りです。特性低下目的：グリースの分析結果から、グリースの物理的性状や劣化傾向などを確認する。全酸価JISK赤外線吸収スペクトルJISKちょう度JISK滴点JISK摩耗目的：グリース中の摩耗粒子を分析する事により、回転・摺動部の潤滑状態、摩耗劣化の程度、余寿命などを解析する。摩耗診断電子顕微鏡観察JISKX線マイクロアナリシス油中金属濃度）JISK≪分析結果≫特性低下全酸価：良好全酸価.mgKOH/gは新油値の.mgKOH/g以内にあることから問題は無いと判断します。赤外線吸収スペクトル：良好ちょう度：良好ちょう度値はと当社推奨の管理限界値であるから以内に留まっています。滴点：良好滴点はと当社推奨の管理限界値であるから以内に留まっています。摩耗摩耗診断電子顕微鏡観察・X線マイクロアナリシス：今回は実施していません。油中金属濃度：今回は実施していません。
報告№108-0075 報告№108-6011 | 分析№108-00429 分析№108-00396 | 108-00396 | 精点Aを実施した結果、前回に比較してSOAP／D－SOAPで軸受メタルの主成分である錫が増加傾向にありました。錫濃度の増加量は微量であることから、摩耗の進行速度は緩やかであり、現在のところ、継続使用可能と判断しますが、今後更に摩耗が進行することが懸念されるため、ヶ月後に精点Bを実施し、摩耗の進行状況を確認することを推奨します。一方、を示す粘度、水分、全酸価、IR、RBOTの各データは良好の範囲にあることから、この油は継続使用可能と判断します。尚、軸受メタルの摩耗程度を評価する必要がありますので、次回分析時には、油量、スラストメタルサイズ、回転数、直近のメタル交換からの運転時間、現在の使用油の使用時間をお知らせください。
報告№104-0183 | 分析№104-01353 | 104-01353 | 濾過前の試料油を分析した結果、計数汚染度が前回NAS級から、今回NAS級に約ヶ月でランク上昇しました。摩耗粒子形態観察の結果、鉄錆等が多く観察されているため、汚染度が上昇した要因は外部から混入した異物によるものと考えられました。鉄錆等の異物は、通常運転中に外部から混入する可能性がないため、今回採油時に混入した可能性が高いと考えられます。又、潤滑異常の早期発見パラメータである摩耗過酷度を示すIs値が.と非常に良好の範囲にあることから、潤滑状態は良好な状態にあると判断します。採油時には異物が混入しないように注意して採油をすることが必要です。
報告№109-09094 報告№112-00124 | 分析№109-000870 分析№112-000455 | 112-000455_date121122 | 潤滑油および軸受は継続使用可能な状態にあると判断します。はフェログラフィーおよびSOAP-Tの結果から総合的に判断した結果、正常な状態にあると考えられます。フェログラフィー【定量分析：Is値】Is値は異常摩耗の早期発見パラメータのつで、摩耗粒子を定量化するために用います。今回のIs値はのマイナス乗と低い値でした。フェログラフィー【定性分析：摩耗粒子および摩耗形態観察】分析結果から比較的多く観察された粒子は、以下の通りでした。正常な摩耗粒子・潤滑状態が正常なマイルド摩耗により発生。Iカップリング発光分光分析【SOAP-T】検出された金属元素から発生箇所を推定すると、以下の通りでした。錫・軸受等カルシウム、ナトリウム・外部混入異物．水分、計数汚染度、重量汚染度は共に良好でした。．粘度、酸価、IR、RBOTの各データは良好でした。尚、RBOTは管理基本値に比較して大きな値であり減少傾向は確認されませんでした。このことから、更油から今回採油までのヶ月間で酸化防止剤の消耗は確認されていないことから、使用条件が同様であれば定検周期のヶ月は使用できる可能性が高いと判断します。≪状態監視とパラメータ≫分析の目的および各分析のパラメータは以下の通りです。特性低下目的：油の分析結果から、や劣化傾向ならびに添加剤の消耗程度、残存寿命などを確認する。粘度JISK酸価JISK赤外線吸収スペクトルJISK酸化安定度試験JISK汚染目的：油の分析結果から、砂塵あるいは水・異種油などによるや、異物混入の有無を確認する。水分JISK計数汚染度JISB重量汚染度JISB光学顕微鏡観察摩耗目的：油中の摩耗粒子を分析する事により、回転・摺動部の潤滑状態、摩耗劣化の程度、余寿命などを解析する。摩耗診断電子顕微鏡観察JISKX線マイクロアナリシス油中金属濃度JISK≪分析結果≫特性低下粘度：良好粘度値mm/sの管理基本値.mm/sに対する変化率は-.％であり、○○管理限界値±％以内に留まっています。酸価：良好酸価.mgKOH/gは管理基本値の.mgKOH/g以内にあることから、問題は無いと判断します。赤外線吸収スペクトル：良好酸化安定度試験：良好酸化安定度試験の結果、数値minは○○管理限界値min以上に留まっており、現時点での使用は可能と判断します。汚染水分：良好水分値は○○管理限界値以内に留まっています。計数汚染度：良好計数汚染度はNAS級と当社推奨の管理限界値NAS級以内にあります。重量汚染度：良好重量汚染度は.mg/mlと当社推奨の管理限界値mg/ml以内にあります。光学顕微鏡観察：良好光学顕微鏡写真は捕捉された汚染物の量は少なく、スラッジは確認されませんでした。摩耗摩耗診断：良好摩耗診断の結果、異常摩耗の早期発見パラメータであるIs値がのマイナス乗と良好の範囲にあることから、潤滑状態は正常と判断します。電子顕微鏡観察・X線マイクロアナリシス：今回は実施していません。油中金属濃度：良好油中金属濃度の結果、摩耗により発生する錫、外部から混入したと思われるカルシウム、ナトリウムが検出されたものの、良好と判断します。
報告№109-09205 報告№109-09205 | 分析№109-001553 分析№109-001553 | 109-001553 | 泡立ち試験の結果は、-と新油値の-に比較して低い値でした。消泡性能が高く、継続使用可能な範囲にあります。また、を示す粘度、水分、全酸価の各データが良好の範囲にあることから、継続使用可能と判断します。機器の潤滑状態潤滑状態の異常の早期発見パラメータである潤滑状態指数は、と濾過設備のない機器であれば、正常な潤滑状態にあると判断できます。当該機の潤滑系は、油中汚染粒子を濾過するフィルタが設置されているため、別紙インライン・オフラインフィルタの影響に示すとおり、潤滑状態が異常となり大型の摩耗粒子が発生したとしても発生した粒子の大部分が捕捉されてしまい、結果として正常な潤滑状態にあると誤認してしまう可能性があります。そのため、フィルタの影響を考慮に入れLCインデックスを求めたところ、その結果は摩耗がやや厳しい状態に分類されるの乗領域となりました。計算により求めたLCインデックスがこの値であれば、ギヤおよび転がり軸受の継続続使用は可能と思われますが、的確な潤滑状態を確認するには、再分析による確認が必要です。再分析は、前回採油から今回採油までヶ月経過していますので、安全をみてヶ月後を推奨します。泡立ち試験の結果、消泡性能が低いと判断できる値であるものの、新油と同レベルにあると判断します。粘度は良好。粘度はmm/sと新油値.mm/sに比較して、粘度変化率は-％で、当社推奨の管理限界値である±％以内にあり、良好と判断します。粘度は.mm/sとなっています。粘度は.mm/sとなっています。粘度指数はとなっています。粘度指数はとなっています。泡立ち試験は良好。泡立ち試験は-と新油値に比較して低く、消泡性能が高いことから、良好と判断します。水分は新油値より若干高い値となっています。水分はと新油値より若干高い値となっています。全酸価は良好。全酸価はmgKOH/gと新油値.mgKOH/gに比較して高いものの、IRの結果で油劣化の兆候を示すカルボン酸の吸収が確認されていないことから、良好と判断します。機器の潤滑状態精密な濾過設備がない機器であれば、潤滑状態指数は正常の範囲にあると判断します。潤滑状態指数は正常の範囲にあると判断します。異常摩耗の早期発見パラメータである潤滑状態指数がと精密な濾過設備がない機器であれば、潤滑状態指数は正常の範囲にあると判断します。但し、外部から混入したと思われる鉄錆等が多く観察されています。
報告№104-0133 報告№104-0133 | 分析№104-01008 分析№104-01008 | 104-01008 | 油槽底部から採取した試料油を分析した結果、ポンプの破損時に発生する大型の摩耗粒子は確認されませんでした。は良好と判断します。計数汚染度は良好と判断します。計数汚染度はNAS級と当社推奨の管理限界値のNAS級以内にあり、良好と判断します。重量汚染度は良好と判断します。重量汚染度は.mg/mlと当社推奨の管理限界値mg/ml以下であり、良好と判断します。機器の潤滑状態機器の潤滑状態は正常と判断します。SOAPの結果は良好です。SOAPの結果、油の添加剤成分であるリンが、バリウムがppm検出されました。D－SOAPの結果は良好です。D－SOAPの結果、外部から混入したナトリウムが検出されました。フェログラフィーの結果、フレッティングにより発生した赤錆が観察されました。異常摩耗の早期発見パラメータであるフェログラフィーのIs値が、.と低く、摩耗粒子形態観察で、フレッティングにより発生した赤錆が観察されました。
報告№109-09295 報告№109-09295 | 分析№109-002121 分析№109-002121 | 109-002121 | 潤滑油および本軸受は継続使用可能な状態にあると判断できますが、軸受摺動面では凝着摩耗と切削摩耗の発生が確認されており、今後継続して発生することが懸念されるため、再度分析を実施し、摩耗の進行状況を傾向監視することを推奨します。摩耗の進行状況を確認する周期を理論的に求めたところ、使用時間が最短で約時間経過後となりました。この時間は、油中汚染物が均一になるために必要とする時間であり、この時間を経過すれば、再分析の結果から潤滑状態の傾向を確認することが可能となります。今回計算した理論時間を参考に次回採油時期を検討されることと共に再分析では油中金属濃度を追加されることを推奨します。短周期で～回分析を実施し、傾向監視した結果が安定するようであれば、それ以降は定期的な分析周期に変更して管理することを併せて推奨します。は良好と判断します。全酸価全酸価は.mgKOH/gと新油値.mgKOH/gに比較して高いものの、IRの結果で油劣化の兆候を示すカルボン酸の吸収が確認されていないことから、良好と判断します。IRIRの結果、油劣化の兆候を示すカルボン酸の吸収が確認されていないことから、良好と判断します。計数汚染度は当社推奨の管理限界値を超えています。計数汚染度計数汚染度はNAS級と当社推奨の管理限界値のNAS級に到達しています。機器の潤滑状態摩耗粒子診断の結果、異物の噛み込みなどで発生する切削粒子、金属接触が厳しい場合に発生するシビア粒子、金属接触が厳しく、且つ、摩擦熱が高い場合に発生する球状粒子、外部から混入したと思われる樹脂等が観察されています。摩耗粒子診断異常摩耗の早期発見パラメータであるIs値がの乗と高く、摩耗粒子の形態観察の結果、異物の噛み込みなどで発生する切削粒子、金属接触が厳しい場合に発生するシビア粒子、金属接触が厳しく、且つ、摩擦熱が高い場合に発生する球状粒子、外部から混入したと思われる樹脂等が観察されています。
報告№106-0404 | 分析№106-02269 | 106-02269 | 分析の結果、本軸受は継続使用可能な状態にあると判断します。これらのことは、計数汚染度がNAS級と当社推奨の管理限界値内であること異常摩耗の早期発見パラメータであるフェログラフィーのIs値が.と良好の範囲にあることSOAP／D－SOAPの結果、軸受の摩耗を示す鉄が検出されなかったこと以上のことから判断しました。
報告№109-09136 報告№112-00561 | 分析№109-001160 分析№112-002301 | 112-002301 | グリース分析の結果、グリースの劣化はないことから、継続使用可能な状態にあると判断します。軸受分析の結果、軸受は継続使用可能な状態にあると判断します。但し、将来的な摩耗進行の有無を確認するためにも傾向監視を継続することが有効です。定期的な分析今後懸念される摩耗の進行を監視するため、定期的に分析を実施することを推奨します。グリースの物理的性状グリースの物理的性状は良好でした。ちょう度ちょう度は、と当社推奨の管理限界値内であり、良好と判断します。滴点滴点は、と新グリース値のに比較して低下しているものの、良好と判断します。酸価は、mgKOH/gと新グリース値のmgKOH/g以下であり、良好と判断します。IRIRチャートの結果、新グリースと使用グリースのスペクトルパターンはほぼ一致し、また、油劣化の兆候を示すカルボン酸の吸収が確認されていないことから、良好と判断します。水分グリースの水分は、ppmと新グリース値に比較して高いものの、良好の範囲にあると判断します。はフェログラフィーおよびSOAP-Tの結果から総合的に判断した結果、継続使用は可能ですが、機器の機能を保持するためにも傾向管理が有用と考えます。フェログラフィー【定性分析：摩耗粒子および摩耗形態観察】分析結果から比較的多く観察された粒子は、以下の通りでした。正常な摩耗粒子・潤滑状態が正常なマイルド摩耗により発生。フリクションポリマ・局部的に高圧・高温となる場合に発生。Iカップリング発光分光分析【SOAP-T】検出された金属元素から発生箇所を推定すると、以下の通りでした。鉄、鉛、銅、錫、アルミニウム・軸受等ニッケル、リン、亜鉛、カルシウム、バリウム、ナトリウム、マグネシウム・添加剤、増ちょう剤鉄以外に、鉛、銅、錫が比較的高い値でした。鉛、錫が含まれている材質には、一般にすべり軸受に使用されるホワイトメタルがありますが、本軸受は転がり軸受であり、材質でホワイトメタルを使用している箇所は確認されませんでした。その他に使用している箇所として考えられるのは、転がり軸受の保持器が考えられます。保持器の材質は、鋼板SリンCC、銅合金、アルミ合金、樹脂などを使用することがあります。この中で、鉛、錫が含まれている材質はアルミ合金が該当しますが、グリース分析の結果から検出されたアルミニウム濃度は、保持器の主成分にしては濃度が低すぎることから、検出された元素は保持器が摩耗したものである可能性は低いと考えられました。一方、銅濃度は比較的高いことから、保持器が銅合金であれば、保持器が摩耗したものである可能性は高いと考えられました。グリースは流動性が低く、新グリースを補給しても油槽内にある全てのグリースが入れ替わることは困難であることから、今回使用されているグリースに入っていない成分が検出された要因は、保持器で摩耗が発生したか、或いは、以前使用していたグリースに含まれていた金属成分が、今回の使用グリースと混合して検出されたと推定されます。
報告№109-09136 報告№112-00043 | 分析№109-001160 分析№112-000103 | 112-000103 | 潤滑油および軸受は継続使用可能な状態にあると判断します。但し、今後も摩耗の進行を傾向監視するため、以下の対策を推奨します。定期的な分析凝着摩耗の進行を監視するため、定期的に分析を実施し、分析データによる摩耗の進行状況を確認することを推奨します。最適な採油方法本試料油は、機器停止中にストレーナから採油されています。機器が停止している状態では、別紙油中粒子の沈降の影響に示すように油槽内で撹拌がなくなり固形物が沈降するため、油中汚染度は高くなると推定されます。今後の採油は、極力運転中もしくは停止直後の油槽中層部から実施されることを推奨します。フェログラフィーIs値は異常摩耗の早期発見パラメータのつで、摩耗粒子を定量化するために用います。前回に比較してIs値はの乗から乗に上昇していることから、潤滑状態は厳しいと判断できます。摩耗粒子の形態で比較的多く観察された粒子は、潤滑状態が正常な場合に発生する摩耗粒子金属潤滑部が局部的に油膜切れを起して発生するシビア粒子でした。これらの摩耗粒子が観察された場合、潤滑部で発生している摩耗形態は、正常なマイルド摩耗潤滑状態がやや厳しい凝着摩耗であることが分かります。Iカップリング発光分光分析供試の潤滑油を分析した結果、検出された金属元素は、SOAPの結果表に示すように、鉄、銅、リン、亜鉛、カルシウム、アルミニウム、ナトリウムでした。検出された金属元素から発生箇所を推定すると鉄、銅、亜鉛・軸受等リン・オイル添加剤カルシウム、アルミニウム、ナトリウム・外部混入異物であると思われます。このうち、機械部品が摩耗したと思われる元素はのグループです。前回同様に計数汚染度はNAS級から等級に変化はないものの、当社推奨の管理限界値に到達していました。D－SOAPで油の添加剤成分であるリンが検出され、フィルタ表面の異物観察で表面が茶褐色で鉄錆、砂等が観察されたことから、汚染度が高い要因は、摩耗とスラッジ、そして外部混入異物の影響と思われます。前回同様に粘度、水分、酸価、IRの各データは良好でした。
報告№103-6135 | 分析№103-02461 | 103-02461 | 前々回、前回、今回の分析結果から、摩耗は安定していると判断します。これらのことは、前回に比較して、計数汚染度はランク上昇しているものの、SOAP／D-SOAPの鉄及び錫濃度に変化がなく、異常摩耗の早期発見パラメータであるフェログラフィーのIs値が、.から.と変化がないこと以上のことから判断しました。
報告№108-0457 報告№108-0457 | 分析№108-03114 分析№108-03116 | 108-03116 | 、軸受の潤滑状態を確認する。を示すRBOTを除く項目は良好です。RBOTがminと新油値のminからmin減少しています。RBOTの減少傾向から油の余寿命を評価するため、この油の使用時間に関する情報をご提供下さい。軸受の潤滑状態油中の摩耗粒子を分析した結果、観察された粒子の中にはμm前後の疲労摩耗粒子が観察されました。異常摩耗の早期発見パラメータであるIs値がやや高いの乗であることから疲労摩耗が直ちに異常に進展することは無いと推定されます。疲労摩耗は、回転数の高低と使用時間の長短、軸受負荷の軽重、軸変移の大小などにより進展の程度が変動しますが、特に高回転数の場合は比較的短時間で異常振動の発生につながる場合があることから今後の使用には振動発生に対する注意が必要と思われます。今後の摩耗の進展を潤滑分析で詳細に知るには、油中金属元素濃度分析と計数汚染度、粒度分布、そして摩耗形態の詳細観察と材質の特定を行なうSEMおよびXMAを追加実施することが必要です。今回の分析項目に、推奨するこれらの項目を加えて再分析を実施し、今後の疲労摩耗進展を傾向監視するよう推奨します。尚、傾向監視の周期を計算により求めたところ、本設備の稼働時間が時間経過すれば潤滑状態の変化が評価できると思われることから、この時間を周期として回分析し、そのデータ推移から疲労摩耗の進展状態を確認するよう推奨します。
報告№105-6050 報告№107-0445 | 分析№105-01529 分析№107-02580 | 107-02580 | 今回の採油は、ドレンバルブから機器停止中に実施している。油中粒子が均一に分散している油循環中に比較し沈降の影響を受け、分析データが高濃度に出る可能性があると思われます。今回の分析は以上のことを踏まえて結果を検討しました。分析の結果、計数汚染度がNAS級、異常摩耗の早期発見パラメータであるIs値がの乗と、いずれもやや高い値を示していました。これは採油の影響で高くなっていると思われます。また、摩耗粒子の形態観察の結果、μm以下の摩耗粒子が支配的であることから、潤滑状態は良好であり、ギヤは継続使用可能と判断します。尚、機器の潤滑状態をより正確に知るには、粒子の沈降の影響を極力抑え、油中粒子が均一な分散状態に近い状態での採油が望ましく、そのため対象機器の運転中、または停止直後に採油を実施されることを推奨します。また、バックラッシの増加量を分析結果から計算し、CBMによる傾向監視に役立てる事が出来ますので、構造が確認できる図面、ギヤの形式、歯形、モジュール、歯数、回転数、増速比、歯幅をお知らせ下さい。計算結果を報告します。
報告№104-4509 | 分析№104-00274 | 104-00274 | 初期試験を実施した結果、重量汚染度がmg/mlとやや高い値でした。重量汚染度が高い原因は、摩耗粒子の形態観察で、局部的に高圧・高温となった場合に発生するフリクションポリマが多く観察され、又、D－SOAPで、油の添加剤成分である亜鉛が.ppm検出されていたことから、以前使用していたモービルヘビーメディアムJに添加剤として含まれている亜鉛が析出してスラッジとなったためと考えられました。このスラッジは、軸受表面の静摩擦係数が上昇し、起動時のトルクが上昇し、起動開度が増加するなどの影響が発生する場合があります。今後、スラッジの増加傾向が続き、重量汚染度が管理限界値のmg/mlを超える状況になった場合の予防には、スラッジを溶解し無害化する当社製清浄分散剤TS－の投与と濾過を実施されることを推奨します。これらのことは、重量汚染度がmg/mlとやや高いこと摩耗粒子形態観察で、局部的に高圧・高温となる場合に発生するフリクションポリマが多く観察されたことD－SOAPで、油の添加剤成分である亜鉛が.ppm検出されたこと以上のことから判断しました。
|  | 113-001392 | 分析の結果、潤滑油の劣化は確認されなかったことから、継続使用可能と判断します。対象設備は継続使用可能な状態にあると判断します。最適な採油方法本試料油は、機器停止時間後にストレーナエアー抜きから採油されているため、分析データが低濃度に出ていると推定されます。正確なデータによる診断を行うためにも、今後の採油は、極力運転中もしくは停止直後の油槽中層部から実施されることを推奨します。はフェログラフィーおよびSOAPの結果から総合的に判断した結果、正常な状態にあると考えられます。フェログラフィー【定量分析：Is値】Is値は異常摩耗の早期発見パラメータのつで、摩耗程度を定量化するために用います。前回に比較してIs値はの乗から変化はなく、低い値でした。フェログラフィー【定性分析：摩耗粒子および摩耗形態観察】分析結果から観察された全ての粒子量は少でした。Iカップリング発光分光分析【SOAP】検出された金属元素から発生箇所を推定すると、以下の通りでした。鉄、鉛、銅、錫・エンジン部品リン、亜鉛、カルシウム・添加剤アルミニウム、ケイ素、マグネシウム・外部混入異物粘度、水分、塩基価、IR酸化度の各データは良好でした。
報告№109-09136 報告№112-00363 | 分析№109-001160 分析№112-001450 | 112-001450 | 更油からの経過日数をもとに潤滑油の余寿命を評価したところ、潤滑油は定検までのヶ月間は使用可能と判断できました。次回定検時に更油を実施しない場合は、酸化安定度を知るための分析を実施し、余寿命を確認することを推奨します。酸化安定度はminであり、当社推奨の管理限界値のmin以上であることから、良好と判断します。
報告№107-6544 報告№107-6544 | 分析№107-01361 分析№107-01361 | 107-01361 | トライボ診断の結果、泡立ち試験を除く項目は良好でした。泡立ち試験の結果は、一般的には消泡性能が低くいと判断できる値の-ですが、新油値の-と同レベルにあったため、正常と判断できました。潤滑状態指数はのマイナス乗と濾過設備のない機器であれば良好な潤滑状態にあり、摩耗粒子はほとんど観察されませんでした。但し、潤滑油の摩耗粒子はインラインフィルタに捕捉され、異常な摩耗状態が発生したとしても正常な潤滑状態にあると誤認してしまう可能性があります。フィルタの捕捉の影響による誤認を避けるため、今後の診断に当たっては、これまでの採油箇所に加え、インラインフィルタやオフラインフィルタの捕捉物も分析し、その結果から潤滑状態を評価することを推奨します。尚、フィルタ捕捉物の分析を実施する際には、フィルタ流量、フィルタ使用時間、主機稼働時間などの追加情報が必要です。泡立ち試験の結果、消泡性能が低いと判断できる値であるものの、新油と同レベルにありました。粘度は良好。粘度はmm/sと新油値mm/sに比較して、粘度変化率は-％で、当社推奨の管理限界値である±％以内にあり、良好と判断します。粘度は.mm/sでした。粘度は.mm/sでした。粘度指数はでした。粘度指数はでした。泡立ち試験は-でした。泡立ち試験は-と新油と同レベルにあり、消泡性能が新油と同レベルにあることが確認されました水分は良好。水分はppmと当社推奨の管理限界値の以下であり、良好と判断します。全酸価は良好。全酸価はmgKOH/gと新油値mgKOH/g以内であり、良好と判断します。機器の潤滑状態精密な濾過設備がない機器であれば、潤滑状態指数は正常の範囲にあると判断します。潤滑状態指数は正常の範囲にあると判断します。異常摩耗の早期発見パラメータである潤滑状態指数がのマイナス乗と、精密な濾過設備がない機器であれば、潤滑状態指数は正常の範囲にあると判断します。
報告№109-09136 報告№112-00597 | 分析№109-001160 分析№112-002532 | 112-002532 | 分析の結果、本試料グリースの物理的性状は全て良好な範囲にあり、継続使用可能な状態にあると判断します。グリースのちょう度、滴点、酸価、有機物・有機化合物の各データは全て継続使用可能な範囲にあり良好と判断出来ました。
報告№107-4517 報告№107-0167 | 分析№107-00829 分析№107-00935 | 107-00935 | 分析の結果、前回と同様に軸受摺動面で厳しい金属接触が発生していることが確認されました。今後、更に摩耗が進行することが懸念されるため、運転再開後早い時期に再度分析を実施し、汚染度および摩耗の進行状況を確認することを推奨します。これらのことは、異常摩耗の早期発見パラメータであるフェログラフィーのIs値がと良好の範囲にあるものの、摩耗粒子形態観察の結果、金属接触が厳しい場合に発生するシビア粒子がやや多く観察されたこと以上のことから判断しました。
報告№109-09136 報告№111-00029 | 分析№109-001160 分析№111-000410 | 111-000410 | 潤滑油は継続使用可能な状態にあると判断します。今後は、本データを初期値として管理されることを推奨します。
報告№109-09136 報告№112-00360 | 分析№109-001160 分析№112-001419 | 112-001419 | 軸受は継続使用可能な状態にあると判断します。はフェログラフィーおよびSOAP／D-SOAPの結果から総合的に判断した結果、正常な状態にあると考えられます。フェログラフィー【定量分析：Is値】Is値は異常摩耗の早期発見パラメータのつで、摩耗粒子を定量化するために用います。前回に比較してIs値はのマイナス乗からマイナス乗と良好の範囲にあり、低い値でした。フェログラフィー【定性分析：摩耗粒子および摩耗形態観察】分析結果から比較的多く観察された粒子は、以下の通りでした。正常な摩耗粒子・潤滑状態が正常なマイルド摩耗により発生。Iカップリング発光分光分析【SOAP／D-SOAP】検出された金属元素から発生箇所を推定すると、以下の通りでした。リン・添加剤カルシウム、ナトリウム・外部混入異物前回に比較して計数汚染度はNAS級からNAS級にランク低下し、良好でした。分析結果は良好と判断します。計数汚染度計数汚染度はNAS級と当社推奨の管理限界値のNAS級以下にあり、良好と判断します。重量汚染度は.mg/mlと当社推奨の管理限界値のmg/ml以下にあり、良好と判断します。は正常と判断します。SOAPSOAPの結果、摩耗により発生する鉄が検出されていないことから、良好と判断します。D-SOAPD-SOAPの結果、摩耗により発生する鉄が検出されていないことから、良好と判断します。フェログラフィー異常摩耗の早期発見パラメータであるフェログラフィーのIs値がのマイナス乗と良好の範囲にあることから、摩耗状態は正常と判断します。
|  | 113-002201 | フェログラフィーで観察された代表的な摩耗粒子は以下の通りです。疲労摩耗粒子・繰返し応力による金属疲労で発生。大型化するとフレーキングの発生が懸念されます。観察された摩耗粒子のサイズはμm以下と微小であることから、継続使用可能と判断しますが、摩耗の進行により摩耗粒子が大型化する可能性もあるため、引続き摩耗推移の監視が有用です。SOAP-Tの結果、鉛、銅が比較的高い値であり、これらを使用した箇所の摩耗が懸念されます。その中でも銅は、転がり軸受の保持器で使用していることがあり、本軸受の保持器が銅合金である場合、今後、摩耗が進行することで転動体とのギャップが大きくなると共に振動が増大し、摩耗の進行につながることが懸念されます。
報告№109-09136 報告№111-00727 | 分析№109-001160 分析№111-003695 | 111-003695 | 対象設備は継続使用可能な状態にあると判断します。但し、SOAP-Tによる分析の結果で、軸受の摩耗を促進するカルシウム濃度が比較的高く検出され、更に潤滑油は粘度が低下し、加えて水分濃度も高い値となっていました。弊社の研究結果によれば、SOAP-Tで高濃度に検出された場合、メタル材質より若干硬いカルシウムの影響により軸受メタルの摩耗は加速的に進行するため、更油、或いは潤滑油の濾過が必要となります。そのため以下の対策を推奨します。更油ディーゼルエンジン中にSOAP-Tでカルシウムが検出された場合、カルシウムは硫酸カルシウムになっていることが知られています。このカルシウムは、いわゆる石膏であり、軸受の軟質金属に食い込んだり、埋め込まれたりして潤滑中に相手材を切削し、結果として軸受寿命が短くなることが弊社の研究結果から判明しています。本試料油は、このカルシウム濃度が比較的高いため軸受メタルの摩耗が促進する可能性が極めて高いことから、可能であれば更油を推奨します。尚、本試料油は粘度低下が確認されており、油膜切れなどによる摩耗の発生が懸念されます。さらに水分の影響により金属表面で腐食摩耗が発生し、発生した鉄錆等の粒子が潤滑部に噛み込み摩耗が進行することがありますので、更油を推奨します。定期的な分析摩耗の進行が懸念されるため、今後は定期的に分析を実施し、摩耗の進行状況を確認することを推奨します。新油との比較による評価を示す粘度、塩基価のデータは新油データを基準として評価しています。今回は当社に新油データがなかったためカタログ値で判断しましたが、今後評価する場合は、充填用に新油を同時に分析することをご検討下さい。フェログラフィーIs値は異常摩耗の早期発見パラメータのつで、摩耗粒子を定量化するために用います。今回のIs値はの乗であり、潤滑状態は厳しいと判断できます。摩耗粒子の形態で比較的多く観察された粒子は、潤滑状態が正常な場合に発生する摩耗粒子でした。これらの摩耗粒子が観察された場合、潤滑部で発生している摩耗形態は、正常なマイルド摩耗であることが分かります。Iカップリング発光分光分析供試の潤滑油を分析した結果、検出された金属元素は、SOAP-Tの結果表に示すように、鉄、鉛、ニッケル、錫、リン、亜鉛、カルシウム、ナトリウムでした。検出されたこれらの金属元素から発生箇所を推定すると鉄、鉛、錫・エンジン部品ニッケル、リン、亜鉛、カルシウム・オイル添加剤ナトリウム・外部混入異物であると思われます。このうち、機械部品が摩耗したと思われる元素はのグループです。カルシウムなどの析出SOAP-Tでカルシウムがppm検出されました。この影響については、別紙カルシウムなどの析出をご覧ください。計数汚染度計数汚染度はNAS級以上と汚染されていました。フィルタ表面の異物観察で表面が茶褐色で金属片、鉄錆等が観察されたことから、汚染度が高い要因は、摩耗とスラッジ、そして外部混入異物の影響と思われます。粒度分布粒度分布は.～μmの範囲にあり、.μmにピークが確認されました。μm以下の粒子が多いことから、燃焼して発生したすす等が油中粒子の主成分であることが推測できます。粘度粘度は、mm/sと新油カタログ値のmm/sに比較して粘度変化率が-.％となっており、当社推奨の管理限界値である±％を超えていました。ディーゼルエンジンオイルの粘度低下は、別紙内燃機関における粘度の低下を御覧下さい。水分はppmと当社推奨の管理限界値を超えていました。今後、水分の影響でエンジン内部に錆が発生し、その影響で摩耗が発生する懸念があります。
|  | 113-001216 | 対象設備は継続使用可能な状態にあると判断しますが、前回同様に粘度は低下しており、水分はppmからppmに上昇し、依然として高い値を継続していることから、の対策を推奨します。また、SOAPの値でナトリウムがppmと高い値で検出されたことから、海水の混入が懸念されます。海水は一般的に、％の水と％の塩で構成されており、塩に含まれているナトリウムは％です。この海水の組成割合をもとに、海水混入の検討を行いました。今回の水分濃度がppm、前回の水分濃度がppmであることから、増加分の水分はppmだと考えられます。この増加分が海水であったとすると海水により増加したナトリウム濃度は以下の計算により推定されます。ナトリウム濃度[ppm]＝水分濃度[ppm]×＝×＝.[ppm]今回SOAPで実際に検出されたナトリウム濃度はppm、前回はppmであったことから、前回からのナトリウム増加分はppmとなり、計算値と比較的近いことから、本試料は海水の混入により水分濃度が増加した可能性が考えられます。更油粘度低下が確認されており、潤滑部で油膜切れなどによる摩耗の発生が懸念されます。また、水分濃度が高いことから、金属表面で腐食摩耗が発生し、発生した鉄錆等の粒子が潤滑部に噛み込み摩耗が進行することがあります。これらの予防処置として更油を推奨するとともに、水分が増加傾向にあることから、水の混入経路を確認することを推奨します。定期的な分析今後懸念される切削摩耗および疲労摩耗の進行を監視するため、定期的に分析を実施することを推奨します。はフェログラフィーおよびSOAPの結果から総合的に判断した結果、傾向管理が必要な状態にあると考えられます。フェログラフィー【定量分析：Is値】Is値は異常摩耗の早期発見パラメータのつで、摩耗程度を定量化するために用います。Is値は前回のの乗から乗に低下しているものの、やや高い値でした。フェログラフィー【定性分析：摩耗粒子および摩耗形態観察】分析結果から比較的多く観察された粒子は、以下の通りでした。切削粒子・異物や金属表面の微小突起による切削摩耗により発生。疲労摩耗粒子・繰返し応力を受けて発生。鉄錆等・腐食や外部から混入したと考えられます。観察された摩耗粒子の中でも切削粒子は、将来的な摩耗の進行に繋がる可能性を示唆しているため、傾向監視が必要と思われます。切削摩耗は、他の摩耗形態に比較して摩耗進行速度が速く注意が必要で、定期的なトライボ診断による状態監視が必要と考えます。切削摩耗の原因となる混入異物が残留している場合、この異物により切削摩耗が継続して発生する可能性があります。Iカップリング発光分光分析【SOAP】検出された金属元素から発生箇所を推定すると、以下の通りでした。検出された金属元素 分類 鉄、銅、亜鉛 ギヤ、軸受等 リン 添加剤 カルシウム、ナトリウム、マグネシウム、ケイ素 外部混入異物 尚、新油に含まれていないカルシウムがppmと高い値で検出されました。使用油の添加剤が変更されたか、或いは、添加剤を投与した影響と考えられます。IR酸化度は良好でした。粘度粘度は、mm/sと新油値の.mm/sに比較して粘度変化率が-.％となっており、当社推奨の管理限界値である±％を超えていました。適正な粘度範囲で使用していない場合、潤滑部で油膜切れが発生し、摩耗の進行に繋がることが懸念されます。水分はppmと当社推奨の管理限界値を超えていました。今後、水分の影響で油槽内部に錆が発生し、その影響で摩耗が発生する懸念があります。
報告№108-8019 報告№108-8019 | 分析№108-03245 分析№108-03245 | 108-03245 | 分析の結果、観察された摩耗粒子は、異物の噛み込みなどで発生する切削粒子が確認されました。異常摩耗の早期発見パラメータであるフェログラフィーのIs値が、混合潤滑であるの乗であったことから、潤滑状態は継続使用可能な範囲にあると思われますが、観察された摩耗形態が切削摩耗であり、今後の摩耗進行には注意が必要です。可能であれば、運転再開後に再度分析を実施し、摩耗の進行状況を確認されることを推奨します。一方、潤滑油の基本性状の粘度および、特性低下を知るパラメータである全酸価、有機物・有機化合物、酸化安定度は、各データとも良好な範囲内にあり、特性低下は認められなかったことからこの油は継続使用可能と判断します。特性低下全ての項目が良好な範囲にあったことから特性低下は認められず良好と判断します。粘度は良好と判断します。粘度は.mm/sと新油値.mm/sに比較して、粘度変化率は-％で、当社推奨の管理限界値である±％以内にあり、良好と判断します。全酸価は良好と判断します。全酸価はmgKOH/gと新油値.mgKOH/gに比較して高い値であるものの、有機物・有機化合物で油劣化の兆候を示すカルボン酸の吸収が確認されていないことから、良好と判断します。有機物・有機化合物の結果、良好と判断します。有機物・有機化合物の結果、油劣化の兆候を示すカルボン酸の吸収が確認されていないことから、良好と判断します。酸化安定度の結果、良好と判断します。酸化安定度はminと当社推奨の管理限界値のmin以上であり、良好と判断します。色相は良好と判断します。色相はLと新油値のLに比較して大きな変化はないことから、良好と判断します。汚染粒子数は当社推奨の管理限界値に到達しています。水分は良好と判断します。水分はppmと当社推奨の管理限界値の以下であり、良好と判断します。汚染粒子数は当社推奨の管理限界値に到達しています。汚染粒子数はNAS級と当社推奨の管理限界値のNAS級に到達しています。汚染物重量はmg/mlとなっています。汚染物重量はmg/mlとなっています。摩耗摩耗粒子の結果、異物の噛み込みなどで発生する切削粒子がやや多く観察されています。摩耗粒子の結果、異物の噛み込みなどで発生する切削粒子がやや多く観察されています。異常摩耗の早期発見パラメータであるフェログラフィーのIs値がの乗とやや高く、摩耗粒子の形態観察の結果、異物の噛み込みなどで発生する切削粒子がやや多く観察されています。金属濃度SOAPの結果は良好です。金属濃度SOAPの結果、油の添加剤成分であるリン、外部から混入したと思われる亜鉛、カルシウム、バリウム、アルミニウム、ケイ素が検出されています。金属濃度酸溶解法の結果、鉄および銅が検出されています。金属濃度酸溶解法の結果、鉄、銅、油の添加剤成分であるリン、外部から混入したと思われる亜鉛、カルシウム、バリウム、アルミニウムが検出されています。
報告№109-09249 報告№109-09249 | 分析№109-001750 分析№109-001750 | 109-001750 | 分析の結果、全ての分析項目の値が当社推奨の管理基準を満たしており、新油分析値との比較結果も問題となる値はなかったことから、油は継続使用可能な状態であり、運転中における潤滑状態も正常であったものと判断します。特性低下特性低下に係るパラメータの分析結果は良好と判断します。粘度粘度はmm/sと新油値mm/sに対する粘度変化率は-％で、当社推奨の管理限界値である±％以内にあり、良好と判断します。全酸価添加タービン油については、当社では管理限界値を設定しておらず、新油分析値との比較及び他の分析項目の結果より全酸価の状態判断を行います。その結果、全酸価は.mgKOH/gと新油値に比較して若干高くなっていますが、IRチャートに示すように劣化の兆候として現れるカルボン酸などの有機物・有機化合物の発生が確認されていないことから、異常のない値と判断します。酸化安定度酸化安定度はminであり、当社推奨の管理限界値のmin以上であることから良好と判断します。有機物・有機化合物有機物・有機化合物は、IRチャートによる新油分析値との比較の結果、cm-付近に劣化の兆候を示すカルボン酸の吸収が確認されていないことから、良好と判断します。色相はLであり、新油値のL.に比較して大きな変化はないことから、良好と判断します。汚染に係るパラメータの分析結果は良好と判断します。水分は.ppmであり、当社推奨の管理限界値の以下であることから良好と判断します。汚染粒子数はNAS級であり、当社推奨の管理限界値のNAS級以内であることから良好と判断します。汚染度物重量は.mg/mlであり、当社推奨の管理限界値のmg/ml以内であることから良好と判断します。摩耗運転中における潤滑状態は正常であったものと判断します。異常摩耗の早期発見パラメータであるフェログラフィーのIs値がのマイナス乗と当社基準値と比較して良好の範囲にあったことから潤滑箇所の潤滑状態は正常と判断します。金属濃度SOAP法により金属濃度を測定した結果、金属元素は検出されなかったことから、潤滑箇所で発生する金属接触による摩耗や、外部からの異物などの混入は見られず良好と判断します。金属濃度酸溶解法により金属濃度を測定した結果、潤滑箇所で発生する金属接触によって検出される銅が、外部から混入したと思われるカルシウム、ナトリウムが共にと僅かに検出されましたが良好と判断します。
|  | 113-000967 | 分析の結果、、汚染状態は共に良好の範囲にあることから、継続使用可能な状態にあると判断します。減速機減速機は継続使用可能な状態にあるため、分解点検の必要はないと判断します。但し、SOAP-Tの結果で銅が高濃度であることから、銅を使用した箇所の摩耗が懸念されるため、傾向監視を継続することが有効です。定期的な分析定期的な分析を実施することにより、データの変化から異常の兆候を早期に発見することが可能となります。今後懸念される疲労摩耗の進行を監視するため、定期的に分析を実施することを推奨します。バックラッシによる評価トライボ診断では、バックラッシの増加量を分析結果から計算できますので、構造が確認できる図面、ギヤの形式、歯形、モジュール、歯数、歯幅、油入替後の稼働時間ならびに分解点検後の稼働時間をお知らせ下さい。計算結果をご報告いたします。最適な採油方法本試料油は、機器停止中に点検窓から採油されているため、分析データが低濃度に出ていると推定されます。正確なデータによる診断を行うためにも、今後の採油は、極力運転中もしくは停止直後の油槽中層部から実施されることを推奨します。粘度粘度はmm/sと新油値mm/sに比較して、粘度変化率は+％で、当社推奨の管理限界値である±％以内にあり、良好と判断します。水分はppmと当社推奨の管理限界値の以下であり、良好と判断します。酸価・IR酸価劣化の進行度は、酸価およびIRの結果から総合的に判断します。酸価は.mgKOH/gと新油値以上にあるものの、IRチャートの結果、cm-付近に油劣化の兆候を示すカルボン酸の吸収ピークが確認されていないことから、良好と判断します。計数汚染度計数汚染度はNAS級と当社推奨の管理限界値のNAS級以下であり、良好と判断します。重量汚染度はmg/mlと共に当社推奨の管理限界値のmg/ml以下であり、良好と判断します。はフェログラフィーおよびSOAP-Tの結果から総合的に判断した結果、継続使用は可能ですが、今後の機器の機能を確認するためにも傾向管理が有用と考えます。フェログラフィー【定量分析：Is値】Is値は異常摩耗の早期発見パラメータのつで、摩耗粒子を定量化するために用います。今回のIs値はの乗と低い値でした。フェログラフィー【定性分析：摩耗粒子および摩耗形態観察】分析結果から観察された代表的な粒子は、以下の通りでした。疲労摩耗粒子・繰返し応力を受けて発生。鉄錆等・外部から混入したと考えられます。Iカップリング発光分光分析【SOAP-T】検出された金属元素から発生箇所を推定すると、以下の通りでした。鉄、鉛、銅、ニッケル、錫、亜鉛・ギヤ、軸受等リン・添加剤カルシウム、ナトリウム・外部混入異物銅を使用した箇所の摩耗SOAP-Tで銅が検出されました。減速機内部の転がり軸受で、保持器に銅が使用されていることがあります。転がり軸受の保持器で銅が使用されている場合、今後保持器の摩耗が進行することで転動体とのギャップが大きくなると共に振動が増大し、摩耗の進行につながることが懸念されます。
報告№109-09468 報告№109-09468 | 分析№109-002896 分析№109-002896 | 109-002896 | ・摩耗状態油中金属濃度の結果で比較的多く検出された元素は、鉄および銅であり、観察された摩耗粒子は、外部から混入したと思われる砂、樹脂等が比較的多く観察されました。また、フィルタ表面の異物観察でも鉄錆、砂、樹脂等が観察されました。転がり軸受寿命の指標としている摩耗粒子が観察されなかったことから、フレーキングは発生していないと判断できますが、異常摩耗の早期発見パラメータであるフェログラフィーのIs値が高いの乗でした。Is値が高い要因は、外部混入異物の影響と思われます。観察された外部混入異物は、採油箇所がドレン口であることから、ドレン口配管内に残留していた異物を採取した可能性が考えられます。・である粘度、水分、全酸価、IRの各データは良好でした。結論現在のところ、軸受および潤滑油は継続使用可能な状態にあると判断します。外部混入異物は、分析データに影響を及ぼすことがあるため、採油時には異物が混入しないように極力注意して採油することを推奨します。は良好と判断します。粘度粘度はmm/sと新油値.mm/sに比較して、粘度変化率は-.％で、当社推奨の管理限界値である±％以内にあり、良好と判断します。水分はppmと当社推奨の管理限界値の以下であり、良好と判断します。全酸価全酸価は.mgKOH/gと新油値.mgKOH/gに比較して変化はなく、良好と判断します。IRIRの結果、油劣化の兆候を示すカルボン酸の吸収が確認されていないことから、良好と判断します。計数汚染度は当社推奨の管理限界値を超えていました。計数汚染度計数汚染度はNAS級以上と当社推奨の管理限界値のNAS級を超えていました。重量汚染度は.mg/mlでした。機器の潤滑状態摩耗粒子診断の結果、外部から混入したと思われる砂、樹脂等が比較的多く観察されました。SOAPによる油中金属濃度SOAPによる油中金属濃度の結果、銅、油の添加剤成分であるリン、外部から混入したと思われる亜鉛、アルミニウム、ケイ素が検出されました。SOAPによる油中金属濃度SOAPによる油中金属濃度の結果、鉄、鉛、油の添加剤成分であるリン、外部から混入したと思われる亜鉛、カルシウム、アルミニウム、ナトリウムが検出されました。摩耗粒子診断異常摩耗の早期発見パラメータであるIs値がの乗と高く、摩耗粒子の形態観察の結果、外部から混入したと思われる砂、樹脂等が比較的多く観察されました。
報告№109-09136 報告№114-00213 | 分析№109-001160 分析№114-000694 | 114-000694 | 分析の結果、、汚染状態は共に良好の範囲にあることから、潤滑油は継続使用可能な状態にあると判断します。軸受は継続使用可能と判断します。但し、軸受メタルの摩耗が確認されているため、以下の対策を推奨します。定期的な分析および分析周期の検討定期的な潤滑油分析によるトライボ診断を実施することにより、分析データの変化から異常の兆候を早期に発見することが可能となります。別紙金属摩耗粉の平衡速度から計算する採油周期に示すように、計算では運転時間が時間で平衡濃度に到達すると思われます。そのため、本設備は時間経過すれば、いつでも採油可能ですので、この時間を目安に次回の採油時期を検討することを推奨します。次回の結果で摩耗状態が良好と確認されれば、分析周期を定期分析の周期にもどし、異常な摩耗状態と確認できた場合には分析周期をさらに短縮して、傾向管理していくことを併せて推奨します。軸受メタルの情報提供今後軸受メタルの摩耗が進行した場合、摩耗程度を評価する必要がありますので、次回分析時には、メタルサイズ、油入れ替え後の稼働時間ならびに直近のメタル交換からの稼働時間をお知らせください。分析結果異常摩耗の早期発見のパラメータであるIs値は-レベルと正常です。また、異常摩耗の兆候を示す摩耗粒子が顕著に観察されなかったことから、は良好と判断します。SOAPの結果、軸受メタルの成分である錫がppm検出されていることから、軸受メタルの摩耗が発生していると推定されます。今後、軸受メタルの摩耗が進行した場合、油膜が形成されにくくなり、最終的には焼損する場合もあるため、注意が必要です。計数汚染度、重量汚染度は共に良好と判断します。粘度、水分、酸価、IRの各データは良好と判断します。
報告№109-09094 報告№109-09094 | 分析№109-000950 分析№109-000950 | 109-000950_100127 | 分析の結果、有機物・有機化合物で検出されたピークには新グリースと異なるピークが検出されました。グリース名が違うか、或いは、異種グリースが混入した可能性が考えられますので、グリース名、異種グリース混入の可能性を確認する必要があります。≪状態監視とパラメータ≫分析の目的および各分析のパラメータは以下の通りです。特性低下目的：グリースの分析結果から、グリースの物理的性状や劣化傾向などを確認する。全酸価JISK赤外線吸収スペクトルJISKちょう度JISK滴点JISK摩耗目的：グリース中の摩耗粒子を分析する事により、回転・摺動部の潤滑状態、摩耗劣化の程度、余寿命などを解析する。摩耗診断電子顕微鏡観察JISKX線マイクロアナリシス油中金属濃度）JISK≪分析結果≫特性低下全酸価：良好全酸価.mgKOH/gは新油値の.mgKOH/g以内にあることから問題は無いと判断します。赤外線吸収スペクトル：良好ちょう度：良好ちょう度値と当社推奨の管理限界値であるから以内に留まっています。滴点：良好滴点はと新油値のに比較し高いものの問題は無いと判断します。摩耗摩耗診断電子顕微鏡観察・X線マイクロアナリシス：今回は実施していません。油中金属濃度：今回は実施していません。
報告№109-09136 報告№112-00409 | 分析№109-001160 分析№112-001723 | 112-001723 | 潤滑油は継続使用可能な状態にあると判断します。但し、今後は障害予防を目的に以下の対策を推奨します。追加分析消泡性能が低下した場合、ギヤ歯面での油膜形成に影響が出て摩耗が進展することがありますので、フェログラフィーおよびSOAP-Tを追加して摩耗により発生する油中金属濃度や潤滑状態を確認することを推奨します。泡立ち試験泡立ち試験の結果は、-と新油値が-であるのに比較して高い値となっていたことから、消泡性能が低下していることが分かりました。今後の使用状況によっては油の酸化劣化が進行したり、ギヤ歯面およびベアリング軌道面で油膜切れが発生したりする場合があるため、消泡剤の添加による消泡性能の改善など何らかの対応が必要になると思われます。分析結果は良好と判断します。粘度粘度は.mm/sと新油値mm/sに比較して、粘度変化率は-％で、当社推奨の管理限界値である±％以内にあり、良好と判断します。泡立ち試験泡立ち試験は-と新油値に比較して高い値でした。水分はppmと当社推奨の管理限界値の以下にあり、良好と判断します。酸価は.mgKOH/gと新油値.mgKOH/gに比較して高いものの、IRの結果で油劣化の兆候を示すカルボン酸の吸収が確認されていないことから、良好と判断します。
報告№107-0366 報告№111-00430 | 分析№107-01900 分析№111-002015 | 111-002015 | 濾過前の試料油を分析した結果、前回に比較して重量汚染度がmg/mlからmg/mlに増加し、処置領域にありました。D－SOAPの結果、前回同様に油の添加剤成分であるバリウムがppm検出されました。フィルタ表面の異物観察で表面が茶褐色になっていました。D－SOAPで油の添加剤成分であるバリウムがppm検出されたことから、汚染度が高い要因は、油の添加剤成分の析出によるスラッジの影響と思われます。このスラッジは粘着性があり、バルブ類の動作障害を発生することが懸念されます。これらの障害発生に対する弊害を勘案の上、スラッジを無害化する当社製清浄分散剤TS－の投与と濾過を推奨します。
報告№102-4077 | 分析№102-03114 | 102-03114 | 分析の結果、前回に比較して、計数汚染度がNAS級からNAS級にランク上昇しているものの、良好な範囲であることから、継続使用可能と判断します。
報告№103-0072 | 分析№103-00787 | 103-00787 | 分析の結果、摺動面で厳しい金属接触が発生している場合に観察される摩耗粒子が見られますが、直ちに異常ではなく、正常な範囲にあると判断します。今後、更に摩耗が進行する場合があるため、ヶ月後に再度分析を実施し、摩耗の進行状況を確認されることを推奨します。これらのことは、異常摩耗の早期発見パラメータであるフェログラフィーのIs値が、のマイナス乗と良好の範囲にあるものの、摩耗粒子の形態観察の結果、金属接触が厳しい場合に発生するシビア粒子、摩擦熱が高い場合に発生する黒錆がやや多く見られたことから判断しました。尚、全酸価が.mgKOH/gと前回に比較して上昇していますが、油種を変更した為であり、異常ではありません。
報告№109-09136 報告№111-00053 | 分析№109-001160 分析№111-000216 | 111-000216 | 更油からの使用時間をもとに潤滑油の余寿命を評価したところ、潤滑油は次回定検まで使用可能と判断できました。次回定検時に更油を実施しない場合は、酸化安定度を知るための分析を実施し、余寿命を確認することを推奨します。酸化安定度はminであり、当社推奨の管理限界値のmin以上であることから、良好と判断します。
報告№109-09156 報告№109-09156 | 分析№109-001296 分析№109-001296 | 109-001296 | 泡立ち試験の結果は、-と新油値が-であるのに比較して若干高いものの、継続使用可能な範囲にあります。また、を示す粘度、水分、全酸価の各データが良好の範囲あることから、継続使用可能と判断します。機器の潤滑状態潤滑状態の異常の早期発見パラメータである潤滑状態指数は、-と濾過設備のない機器であれば正常な潤滑状態にあると判断できます。当該機の潤滑系は、油中汚染粒子を濾過するフィルタが設置されているため、別紙インライン・オフラインフィルタの影響に示すとおり、潤滑状態が異常となり大型の摩耗粒子が発生したとしても発生した粒子の大部分が捕捉されてしまい、結果として正常な潤滑状態にあると誤認してしまう可能性があります。そのため、フィルタの影響を考慮に入れLCインデックスを求めたところ、その結果は摩耗がやや厳しい状態に分類されるの乗領域となりました。計算により求めたLCインデックスがこの値であれば、ギヤおよび転がり軸受の継続使用は可能と思われますが、的確な潤滑状態を確認するには、再分析が必要と思われます。再分析は、前回採油から今回採油まで年経過していますので、安全をみてヶ月後を推奨します。は良好と判断します。粘度は良好。粘度はmm/sと新油値mm/sに比較して、粘度変化率は-.％で、当社推奨の管理限界値である±％以内にあり、良好と判断します。粘度はmm/sとなっています。粘度はmm/sとなっています。粘度指数はとなっています。粘度指数はとなっています。泡立ち試験は良好。泡立ち試験は-と新油に比較して若干高い値となっていますが、良好と判断します。水分は良好。水分はと当社推奨の管理限界値の以下であり、良好と判断します。全酸価は良好。全酸価は.mgKOH/gと新油値.mgKOH/g以内にあり、良好と判断します。機器の潤滑状態精密な濾過設備が機器であれば、潤滑状態指数は正常の範囲にあると判断します。潤滑状態指数は正常な範囲にあると判断します。異常摩耗の早期発見パラメータである潤滑状態指数が-と精密な濾過設備がない機器であれば、潤滑状態指数は正常の範囲にあると判断します。
報告№109-09136 報告№111-00647 | 分析№109-001160 分析№111-003269 | 111-003269 | 潤滑油は継続使用可能な状態にあると判断します。粘度、全酸価、IR、RBOTの各データは良好でした。油の余寿命は、使用油の使用期間または使用時間が不明であったため、ご依頼の油の余寿命に関する検討は行えませんでした。但し、分析の結果で新油値がminであったことから、使用期間を仮にヶ月間と仮定すれば余寿命は十二分にあると言えます。可能であれば、使用期間、あるいは使用時間の情報をご提供下さい。水分は良好でした。
報告№109-09136 報告№110-00636 | 分析№109-001160 分析№110-002875 | 110-002875 | Iカップリング発光分光分析供試のタービン油を分析した結果、SOAP／D－SOAPで鉄、銅、錫、カルシウム、ケイ素、ナトリウムが検出されました。これらの検出された金属元素から発生箇所を推定すると鉄、銅、錫・軸受等カルシウム、ケイ素、ナトリウム・外部混入異物であると思われます。このうち、機械部品が摩耗したと思われる元素はのグループです。フェログラフィー異常摩耗の早期発見パラメータとして摩耗粒子を定量化して評価するフェログラフィーのIs値は、潤滑状態が正常なのマイナス乗でした。摩耗粒子の形態で比較的多く観察された粒子は、潤滑状態が正常な場合に発生する摩耗粒子でした。このような摩耗粒子が観察された場合には、潤滑部では正常なマイルド摩耗が発生していることが分かります。計数汚染度は当社推奨の管理限界値を超えていました。フィルタ表面の異物観察で鉄錆、砂等が観察されたことから、汚染度が高い要因は、摩耗と外部混入異物の影響と思われます。粘度、全酸価、IR、RBOTの各データは良好でした。油の余寿命は、使用油の使用期間または使用時間が不明であったためご依頼の油の余寿命に関する検討は行えませんでした。但し、分析の結果で新油値がminであったことから、使用期間を仮にヶ月間と仮定すれば余寿命は十二分にあると言えます。可能であれば、使用期間、あるいは使用時間の情報をご提供下さい。潤滑油および軸受は継続使用可能な状態にあると判断します。今後も摩耗の進行を監視するため、定期的に分析を実施し、摩耗の進行状況を確認することを推奨します。なお、使用油の汚染度がやや高く、油槽内は汚染されていると思われます。更油をする際には、油槽内を清掃し、更油する新油もNAS級程度の清浄な潤滑油を更油することを推奨します。
報告№109-09568 報告№109-09568 | 分析№109-003518 分析№109-003518 | 109-003518 | を示す粘度、水分、全酸価の各データは良好でした。泡立ち試験の結果は、-と新油値が-であるのに比較して高い値となっていたことから消泡性能が低下していることが分かりました。潤滑状態の異常の早期発見パラメータである潤滑状態指数は、のマイナス乗と濾過設備のない機器であれば正常な潤滑状態にあると判断できます。・消泡性能の低下消泡性の性能が低下していることが確認されたことから、今後の使用状況によっては油の酸化劣化が進行したり、ギヤ歯面およびベアリング軌道面で油膜切れが発生したりする場合があるため、消泡剤の添加による消泡性能の改善など何らかの対応が必要になると思われます。・潤滑状態濾過設備のない機器であれば正常な潤滑状態にあると判断できますが、当該機の潤滑系にはフィルタが設置されているため、別紙インライン・オフラインフィルタの影響に示すとおり、潤滑状態が異常となり大型の摩耗粒子が発生したとしても、粒子の大部分が捕捉されてしまい正常な潤滑状態にあると誤認してしまう可能性があります。このようなフィルタの影響を考慮に入れたLCインデックスは、摩耗がやや厳しい状態に分類されるの乗領域となりました。フィルタの影響を考慮した潤滑状態指数は、前回のの乗から乗に桁低下し、運転状態が前回と大きな差がなければ、摩耗は安定している状態にあると思われます。結論消泡性能の低下が確認されたものの、潤滑油、ギヤおよび転がり軸受は、継続続使用可能な状態にあると思われます。尚、今後は障害予防を目的に以下の対策を推奨します。現在のところ摩耗は安定した状態にあると思われますが、運転条件によっては摩耗の進行が速まる場合も想定されるため、今後は潤滑油の分析に加えてフィルタ付着物の分析を実施し、異常な摩耗状態発生の有無を精密に確認することを推奨します。消泡性能の改善は、添加する消泡剤の効果をテストにより確認する必要がありますので、必要な場合は当社営業担当者までお知らせ下さい。泡立ち試験の結果、消泡性能が低下していることが確認されました。粘度粘度は.mm/sと新油値mm/sに比較して、粘度変化率は-％で、当社推奨の管理限界値である±％以内にあり、良好と判断します。粘度粘度は.mm/sでした。粘度指数粘度指数はでした。泡立ち試験泡立ち試験は-と新油に比較して高い値でした。水分はppmと当社推奨の管理限界値の以下であり、良好と判断します。全酸価全酸価はmgKOH/gと新油値mgKOH/gに比較して高いものの、IRの結果で油劣化の兆候を示すカルボン酸の吸収が確認されていないことから、良好と判断します。機器の潤滑状態精密な濾過設備がない機器であれば、潤滑状態指数は正常の範囲にあると判断します。潤滑状態指数異常摩耗の早期発見パラメータである潤滑状態指数がのマイナス乗と精密な濾過設備がない機器であれば、潤滑状態指数は正常の範囲にあると判断します。
報告№109-09136 報告№111-00053 | 分析№109-001160 分析№111-000247 | 111-000247 | 更油からの使用時間をもとに潤滑油の余寿命を評価したところ、潤滑油は次回定検まで使用可能と判断できました。次回定検時に更油を実施しない場合は、酸化安定度を知るための分析を実施し、余寿命を確認することを推奨します。酸化安定度はminであり、当社推奨の管理限界値のmin以上であることから、良好と判断します。
報告№109-09136 報告№112-00017 | 分析№109-001160 分析№112-000036 | 112-000036 | 潤滑油および減速機は継続使用可能な状態にあると判断します。但し、今後も摩耗の進行を傾向監視するため、以下の対策を推奨します。定期的な分析疲労摩耗の進行を監視するため、定期的に分析を実施し、分析データによる摩耗の進行状況を確認することを推奨します。バックラッシによる評価トライボ診断では、バックラッシの増加量を分析結果から計算できますので、構造が確認できる図面、ギヤの形式、歯形、モジュール、歯数、歯幅、油入替後の稼働時間ならびに分解点検後の稼働時間をお知らせ下さい。計算結果をご報告いたします。異種油の混入および油名の確認異種油の混入の有無、油名を再確認することを推奨します。フェログラフィーIs値は異常摩耗の早期発見パラメータのつで、摩耗粒子を定量化するために用います。今回のIs値はの乗であり、潤滑状態はやや厳しいと判断できます。摩耗粒子の形態で比較的多く観察された粒子は、潤滑状態が正常な場合に発生する摩耗粒子繰返し応力を受けて発生する疲労摩耗粒子でした。これらの摩耗粒子が観察された場合、潤滑部で発生している摩耗形態は、正常なマイルド摩耗疲労による疲労摩耗であることが分かります。Iカップリング発光分光分析供試の潤滑油を分析した結果、検出された金属元素は、SOAPの結果表に示すように、鉄、銅、ニッケル、リン、亜鉛、カルシウム、バリウム、ナトリウムでした。検出された金属元素から発生箇所を推定すると鉄、銅、ニッケル・ギヤ・軸受等リン・オイル添加剤亜鉛、カルシウム、バリウム、ナトリウム・外部混入異物であると思われます。このうち、機械部品が摩耗したと思われる元素はのグループです。SOAPで銅がppm検出されました。銅を使用した箇所は、転がり軸受の保持器が考えられます。保持器であった場合、保持器の摩耗が進行することで転動体とのギャップが大きくなると共に振動が増大し、摩耗の進行につながることが懸念されます。計数汚染度はNAS級以上と当社推奨の管理限界値を超えていました。フィルタ表面の異物観察で金属片、鉄錆、砂等が観察されたことから、汚染度が高い要因は、摩耗と外部混入異物の影響と思われます。粘度、水分、全酸価の各データは良好でした。IRIRの結果、新油のIRスペクトルと一致しない箇所が確認されました。さらにSOAPの結果、亜鉛がppm検出されていますが、当社にあるモービルギアXリンの新油データには、亜鉛が含まれていませんでした。これらのことから、異種油の混入、または油名の誤りなどが考えられます。
報告№109-09136 | 分析№109-001160 | 113-000909 | 潤滑油は、汚染されていたものの、潤滑油の劣化はないことから継続使用可能と判断します。但し、油中からカルシウム化合物が非常に高い濃度で検出されたことから、以下の対策を推奨します。対象設備分析データから現時点では対象設備の継続使用は可能と判断します。但し、油中金属分析の結果から、軸受メタルの主成分である錫が若干検出されているため、定期的な分析により状態監視することを推奨します。次回点検でピストンリングの点検と更油当該機の油中からカルシウム化合物が非常に高い濃度で検出されました。当社の研究では、エンジン油中のカルシウム化合物は、軸受メタルの中に埋め込まれ、摩耗を促進してメタル寿命を短くする要因となることが判っています。カルシウム化合物発生の原因は、ピストンリングの摩耗によって燃焼ガスのシール性が低下し、燃焼ガス中の硫黄分と油中のカルシウム添加剤が反応するためと考えられます。そのため、次回点検では第一にピストンリングの摩耗状態の点検を推奨すると共に、第二に、更油を推奨します。定期的な分析定期的な分析を実施することにより、データの変化から異常の兆候を早期に発見することが可能となります。今後懸念される摩耗の進行を監視するため、定期的に分析を実施することを推奨します。対象設備の摩耗状態はフェログラフィーおよびSOAP-Tの結果から総合的に判断した結果、継続使用は可能ですが、今後の機器の機能を確認するためにも傾向管理が有用と考えます。フェログラフィー【定量分析：Is値】Is値は異常摩耗の早期発見パラメータのつで、摩耗程度を定量化するために用います。今回のIs値はの乗と、やや高い値でした。フェログラフィー【定性分析：摩耗粒子および摩耗形態観察】分析結果から比較的多く観察された摩耗粒子は、以下の通りでした。正常な摩耗粒子・潤滑状態が正常なマイルド摩耗により発生。Iカップリング発光分光分析【SOAP/D-SOAP】検出された金属元素から発生箇所を推定すると、以下の通りでした。鉄、銅、ニッケル、錫・軸受等リン、亜鉛、カルシウム・添加剤バリウム、アルミニウム、ナトリウム、ホウ素・外部混入異物カルシウムの析出SOAP-Tでカルシウムが.ppm検出されました。この影響については、別紙カルシウムの析出をご覧ください。計数汚染度はNAS級以上と、汚染されていました。フィルタ表面の異物観察で金属片、鉄錆、砂等が観察されたことから、汚染度が高い要因は、摩耗と外部混入異物の影響と思われます。粘度、水分、酸価、IR、塩基価の各データは良好でした。
報告№107-4543 報告№107-6562 | 分析№107-02132 分析№107-02277 | 107-02277 | トライボ診断の結果、粘度を除く項目は良好でした。粘度は、新油値のmm/sに比較し変化率が-％のmm/sとなっており、当社推奨の管理限界値である±％を超えていました。IRの結果、異種油の混入や劣化の進行が確認されなかったことから、粘度の低下は、潤滑油の製造ロットによる差異、または、潤滑油の分子がせん断作用を受け粘度が低下したことなどが考えられます。現在のところ、本試料油は継続使用可能な状態にありますが、定期的に分析を実施し、粘度の低下および油の劣化の進行状況を確認することを推奨します。尚、補充用として○○WFに保管している新油がありましたら、ml程度ご提供下さい。新油の粘度をチェックいたします。粘度が当社推奨の管理限界値を超えていました。粘度は当社推奨の管理限界値を超えていました。粘度はmm/sと新油値mm/sに比較して、粘度変化率は-％で、当社推奨の管理限界値である±％を超えていました。粘度はmm/sでした。粘度はmm/sでした。粘度指数はでした。粘度指数はでした。水分は良好。水分はppmと当社推奨の管理限界値の以下であり、良好と判断します。全酸価は良好。全酸価は.mgKOH/gと新油値.mgKOH/gに比較して高いものの、IRの結果で、新油との差異は確認されず、且つ、劣化の兆候も確認されなかったことから、良好と判断します。
報告№109-09136 報告№112-00564 | 分析№109-001160 分析№112-002340 | 112-002340 | 潤滑油の劣化はなく、汚染度は良好な範囲にあることから、継続使用可能と判断します。軸受は継続使用可能な状態にあると判断します。濾過機の入口と出口の箇所から採油本設備には、濾過機が設置されており、常時運転しているため、常に正常な状態に保持され摩耗の変化が生じても検出されない可能性があります。潤滑状態をより正確に把握するには、濾過機の入口と出口から採油を実施し、その差異から濾過効率を求め、それを根拠に摩耗の進行状況を確認することを推奨します。はフェログラフィーおよびSOAP-Tの結果から総合的に判断した結果、正常な状態にあると考えられます。フェログラフィー【定量分析：Is値】Is値は異常摩耗の早期発見パラメータのつで、摩耗粒子を定量化するために用います。今回のIs値はのマイナス乗と低い値でした。フェログラフィー【定性分析：摩耗粒子および摩耗形態観察】分析結果から観察された全ての粒子量は少でした。Iカップリング発光分光分析【SOAP-T】検出された金属元素から発生箇所を推定すると、以下の通りでした。銅、錫、亜鉛・軸受等リン、カルシウム、ケイ素、ナトリウム・外部混入異物計数汚染度、重量汚染度は共に良好でした。粘度、水分、酸価、IR、RBOTの各データは良好でした。
報告№108-0387 報告№109-09130 前回の分析結果でＩＲ酸化度が3.00abs/cm、全酸価が1.38mgKOH/gと共に管理上限値を超えていたため、更油を実施した。その後、2009年7月4日から12日まで濾過を実施した。 | 分析№108-02609 分析№109-001112 | 109-001112 | 更油後の、汚染度、潤滑状態を確認する。更油後の試料油を分析した結果、全てのデータが当社推奨の管理基準値内にあるものの、初期汚染度は、NAS級以上の清浄な状態が望ましいことから可能であれば濾過を追加されることを推奨します。また、全酸価が.mgKOH/gと新油値.mgKOH/gに比較して高く、全量交換できていない可能性が考えられます。今後、劣化油との混合に伴い、劣化が進行する場合がありますので、ヶ月以内に再度分析を実施し、劣化の進行の有無を確認することを併せて推奨します。
報告№109-09136 報告№111-00576 | 分析№109-001160 分析№111-002711 | 111-002711 | 軸受は継続使用可能な状態にあると判断します。但し、グリースはちょう度の上昇がみられ、軟化していることが確認されたことから、以下の対策を推奨します。グリースの交換今後、グリースの漏洩や油膜切れの発生が懸念されるため、グリースを交換されることを推奨します。フェログラフィー摩耗粒子の形態で比較的多く観察された粒子は、潤滑状態が正常な場合に発生する摩耗粒子でした。このような摩耗粒子が観察された場合には、潤滑部では正常なマイルド摩耗が発生していることが分かります。Iカップリング発光分光分析供試グリースを分析した結果、検出された金属元素は、SOAPの結果表に示すように、鉄、銅、錫、リン、亜鉛、カルシウム、バリウム、アルミニウム、ナトリウムでした。これらの検出された金属元素から発生箇所を推定すると鉄、銅、錫・軸受等リン、亜鉛・グリース添加剤カルシウム、バリウム、アルミニウム、ナトリウム・増ちょう剤等であると思われます。このうち、機械部品が摩耗したと思われる元素はのグループです。グリースの物理的性状滴点、全酸価、IRの各データは良好でした。一方、ちょう度は、と当社推奨の管理上限値のより若干高くなっており、グリースが軟化していることが分かりました。軟化したグリースを使用した場合、グリースの漏洩や軸受等で油膜切れが発生することが懸念されます。
|  | 113-002514 | フェログラフィーで観察された代表的な摩耗粒子は以下の通りです。正常な摩耗粒子・潤滑状態が正常なマイルド摩耗により発生。
報告№108-5065 報告№108-5065 | 分析№108-02444 分析№108-02444 | 108-02444 | トライボ診断の結果、粘度、泡立ち試験を除く項目は良好です。粘度は.mm/sと新油値mm/sに比較して、粘度変化率は-％で、当社推奨の管理限界値である±％を超えています。今後、粘度の低下により油膜切れが発生し、金属接触が発生することが懸念されるため、更油を実施することを推奨します。泡立ち試験の結果は、一般的には消泡性能が低くいと判断できる値の-ですが、新油値の-と同レベルにあったため、良好と判断します。機器の潤滑状態潤滑状態指数はのマイナス乗と濾過設備のない機器であれば正常な潤滑状態にあると判断できますが、ギヤボックスの油系統にはインラインフィルタとオフラインフィルタがあり、μmサイズ以上の粒子の大部分は捕捉され、異常な摩耗状態が発生したとしても正常な潤滑状態にあると誤認してしまう可能性があります。そこで、フィルタが設置されていない場合の潤滑状態を、一般的なフィルタの効率である.と仮定し、粒子の発生状況から潤滑状態を推定しました。その結果、ギヤは継続使用可能な状態にあると思われますが、潤滑状態指数はやや厳しい状態にあるの乗領域にあると推定できました。推定結果は、フィルタの濾過効率を仮定して求めたものですが、フィルタがない状態では油中の粒子濃度は現在より高いことは明らかです。そのためヶ月後に再度分析を実施し、摩耗進行の有無をチェックすることを推奨します。尚、フィルタの捕捉の影響による誤認を避けるため、これまでの採油箇所に加え、インラインフィルタやオフラインフィルタの捕捉物も分析し、その結果から潤滑状態を評価することを提案します。フィルタ捕捉物の分析を実施する際には、フィルタ使用時間の情報をご提供いただけますようお願い致します。粘度は当社推奨の管理限界値を超えています。泡立ち試験の結果、消泡性能が低いと判断できる値であるものの、新油と同レベルにあると判断します。粘度は当社推奨の管理限界値を超えています。粘度は.mm/sと新油値mm/sに比較して、粘度変化率は-％で、当社推奨の管理限界値である±％を超えています。粘度は.mm/sです。粘度は.mm/sです。粘度指数はです。粘度指数はです。泡立ち試験は-です。泡立ち試験は-と新油と同レベルにあり、消泡性能が新油と同レベルにあると判断します。水分は良好。水分はと当社推奨の管理限界値の以下であり、良好と判断します。全酸価は良好。全酸価はmgKOH/gと新油値mgKOH/g以内にあり、良好と判断します。機器の潤滑状態摩耗粒子の形態観察の結果、ギヤ歯面の疲労摩耗で発生したと推定される～μmサイズの摩耗粒子が観察されています。～μmサイズの摩耗粒子が観察されています。異常摩耗の早期発見パラメータである潤滑状態指数がのマイナス乗と良好な範囲にあるものの、摩耗粒子の形態観察の結果、ギヤ歯面の摩耗で発生した～μmサイズの摩耗粒子が観察されています。
報告№104-0300 報告№104-0300 | 分析№104-02221 分析№104-02221 | 104-02221 | 分析の結果、μm未満のマイクロフレーキングが支配的であり、本ベアリングは継続使用可能な状態にあると判断します。この油は継続使用可能と判断します。粘度は良好と判断します。粘度はmm/sと管理限界値以内にあり、良好と判断します。水分は良好と判断します。水分はppmと管理限界値の以下にあり、良好と判断します。全酸価は良好と判断します。全酸価は.mgKOH/gと新油値mgKOH/g以内にあり、良好と判断します。IRは良好と判断します。IRの結果、新油スペクトルに比較して変化がないことから、継続使用可能な状態にあると判断します。計数汚染度は当社推奨の管理限界値を超えていました。計数汚染度はNAS級以上と当社推奨の管理限界値のNAS級を超えていました。重量汚染度は.mg/mlでした。重量汚染度は.mg/mlでした。機器の潤滑状態分析の結果、μm未満のマイクロフレーキングが支配的であり、本ベアリングは継続使用可能な状態にあると判断します。SOAPの結果、摩耗により発生した鉄および銅が検出されました。SOAPの結果、軸受軌道面の摩耗により発生した鉄および銅が検出されました。D－SOAPの結果、鉄、アンチモンおよび銅が検出されました。D－SOAPの結果、摩耗により発生した鉄、アンチモンおよび銅が検出されました。フェログラフィーの結果、継続使用可能と判断します。フェログラフィーの結果、異常摩耗の早期発見パラメータであるIs値がの乗と高いものの、観察された摩耗粒子は、且μm未満のマイクロフレーキングが支配的であり、本ベアリングは継続使用可能な状態にあると判断します。
報告№108-6005 報告№108-6004 | 分析№108-00106 分析№108-00104 | 108-00104 | 初期試験を実施した結果、観察された摩耗粒子から本試料には初期のなじみ摩耗が発生していたと考えられました。今回のようになじみ過程で球状粒子が観察された場合は、なじみ過程が正常に終了していない場合があり、異常摩耗に進展することも懸念する必要があります。なじみ過程が正常な状態で終了した場合、球状粒子は観察されることが少なく、従って、今回のなじみ過程では、局部的な金属接触がごく一部で発生したと考えられます。この接触が、既に正常な状態に推移しているか、或いは、進行しているのかを確認するためには、計画通り月に初期試験を実施されることを推奨します。これらのことは、異常摩耗の早期発見パラメータであるフェログラフィーのIs値がのマイナス乗と良好の範囲にあるものの、摩耗粒子の形態観察の結果、金属接触が厳しく、且つ、摩擦熱が高い場合に発生する球状粒子がやや多く観察されたこと以上のことから判断しました。
報告№107-4517 報告№107-0167 | 分析№107-00829 分析№107-00930 | 107-00930 | 分析の結果、前回と同様に計数汚染度が当社推奨の管理限界値に到達していました。摩耗粒子形態観察の結果、鉄錆、砂、樹脂が多く観察されたことから、汚染度が高い原因は、外部から混入した異物の影響と考えられました。今後、これらの異物が軸受摺動面に噛み込み摩耗が進行することが懸念されるため、濾過を実施することを推奨します。濾過が実施出来ない場合は、運転再開後早い時期に再度分析を実施し、汚染度および摩耗の進行状況を確認することを推奨します。これらのことは、計数汚染度がNAS級と当社推奨の管理限界値に到達していたこと異常摩耗の早期発見パラメータであるフェログラフィーのIs値がと良好の範囲にあるものの、摩耗粒子形態観察の結果、外部から混入したと思われる鉄錆、砂、樹脂が観察されたことフィルタ写真で外部から混入したと思われる鉄錆、砂が観察されたこと以上のことから判断しました。尚、採油前の排油量がドレン配管分であり不足していた可能性も考えられます。今後の採油はドレン配管分の油量の～倍程度行って、採油を実施されることを推奨します。
報告№109-09136 | 分析№109-001160 | 112-002841 | 油の劣化進行は確認されなかったものの、油中の汚染度が高く、増加傾向にあることから、以下の対策を推奨します。対象設備は継続使用可能な状態にあると判断します。但し、将来的な摩耗進行の有無を確認するためにも傾向監視を継続することが有効です。濾過摩耗粒子や異物等がギヤ歯面や軸受軌道面に噛み込むことによる摩耗の進行が懸念されるため、可能であれば濾過を推奨します。定期的な分析今後懸念される切削摩耗、凝着摩耗の進行を監視するため、定期的に分析を実施することを推奨します。新油との比較による評価を示す粘度、酸価のデータは新油データを基準として評価しています。今回は油名が不明であったため評価できませんでしたが、今後評価する場合は、使用している新油を同時に分析することをご検討下さい。はフェログラフィーおよびSOAP-Tの結果から総合的に判断した結果、継続使用は可能ですが、機器の機能を保持するためにも傾向管理が有用と考えます。フェログラフィー【定量分析：Is値】Is値は異常摩耗の早期発見パラメータのつで、摩耗粒子を定量化するために用います。Is値はの乗とやや高い値でした。フェログラフィー【定性分析：摩耗粒子および摩耗形態観察】分析結果から比較的多く観察された粒子は、以下の通りでした。正常な摩耗粒子・潤滑状態が正常なマイルド摩耗により発生切削粒子・異物や金属表面の微小突起による切削摩耗により発生。シビア粒子、銅系シビア粒子・潤滑状態がやや厳しい凝着摩耗により発生。金属潤滑部が局部的に油膜切れを起していると考えられます。黒錆・潤滑状態がやや厳しい凝着摩耗により発生。金属接触が厳しく、且つ、高い摩擦熱が発生していると考えられます。観察された摩耗粒子の中でも切削粒子、シビア粒子、黒錆は、将来的な摩耗の進行に繋がる可能性を示唆しているため、傾向監視が必要と思われます。減速機で切削摩耗が発生した場合、減速機内部で使用されている転がり軸受が切削摩耗により生じた軌道面の損傷が起点となって寿命が分の程度に低下することがあることから、切削摩耗には十分注意する必要があります。切削摩耗の発生原因となる混入異物が残留している場合、この異物により切削摩耗が継続して発生する可能性があります。シビア粒子、黒錆は、凝着摩耗に分類されます。これらの摩耗粒子は、ギヤ歯面や軸受軌道面で凝着、破断を繰り返し、この過程で生じる移着粒子が成長して摩耗粒子となります。そのため、ギヤ歯面や軸受軌道面では局部的に油膜切れが発生していることを示しています。この状態が継続した場合、摩耗粒子のサイズは徐々に大型化していき、設備の損傷に至る場合がありますので、傾向監視が必要です。Iカップリング発光分光分析【SOAP-T】検出された金属元素から発生箇所を推定すると、以下の通りでした。鉄、鉛、銅、錫、亜鉛・ギヤ、軸受等リン・添加剤カルシウム、バリウム、アルミニウム、ナトリウム・外部混入異物計数汚染度は、NAS級以上と当社推奨の管理限界値を超えていました。摩耗粒子の形態観察およびSOAP-Tの結果から、汚染度が高い要因は摩耗と外部混入異物の影響と思われます。粘度粘度はmm/sとISOVG規格内にありました。水分はと当社推奨の管理限界値以下であり、良好でした。酸価は油名が不明であったため、新油データとの比較ができず評価できませんでした。潤滑油および設備の劣化比較と傾向はフェログラフィーおよびSOAP-Tの結果から総合的に判断した結果、前回同様に傾向管理が必要な状態にあると考えられます。フェログラフィー【定量分析：Is値】Is値は前回に比較しての乗から乗に上昇し、やや高い値でした。フェログラフィー【定性分析：摩耗粒子および摩耗形態観察】前回同様に切削粒子、シビア粒子が比較的多く観察されました。Iカップリング発光分光分析【SOAP-T】前回と比較して鉄がからppmに増加していました。また、銅がppmからppmに増加していました。転がり軸受の保持器に銅が使用されている場合、摩耗が進行している可能性があります。今後、保持器の摩耗が進行することで転動体とのギャップが大きくなると共に振動が増大し、摩耗の進行につながることが懸念されます。計数汚染度は、前回同様にNAS級以上と当社推奨の管理限界値NAS級を超えており、また粒子数も増加傾向にありました。粘度粘度は前回に比較してmm/sからmm/sに低下し、前回同様にISOVG規格内にありました。水分は前回に比較してppmからに増加しているものの、前回同様に当社推奨の管理限界値以下であり、良好でした。酸価は前回に比較して.mgKOH/gから.mgKOH/gに低下していることから、油劣化は進行していないと考えられます。
報告№108-5071 報告№110-00682 | 分析№108-02721 分析№110-003173 | 110-003173 | 潤滑油は継続続使用可能な状態にあると判断します。分析結果は良好と判断します。粘度粘度は.mm/sと新油値.mm/sに比較して、粘度変化率は-％で、当社推奨の管理限界値である±％以内にあり、良好と判断します。水分はと当社推奨の管理限界値の以下にあり、良好と判断します。全酸価全酸価はmgKOH/gと新油値mgKOH/gに比較して高いものの、IRの結果で油劣化の兆候を示すカルボン酸の吸収が確認されていないことから、良好と判断します。
報告№105-6049 | 分析№105-01495 | 105-01495 | オーバーホール後回目の初期試験を実施した結果、潤滑状態は安定し、潤滑油も継続使用可能と判断します。これらのことは、前回に比較して、計数汚染度は等級に変化がないことSOAP／D-SOAPの鉄及び錫濃度に変化がないこと異常摩耗の早期発見パラメータであるフェログラフィーのIs値が.と良好の範囲にあること以上のことから判断しました。
報告№109-09136 報告№113-00537 | 分析№109-001160 分析№113-002297 | 113-002297 | 異常摩耗の早期発見のパラメータであるIs値は、レベルと高い値でした。また、潤滑部の摩耗が認められたため、定期的に潤滑油分析を実施し、摩耗推移を監視することが有用と考えます。フェログラフィーで観察された代表的な粒子は以下の通りです。正常な摩耗粒子・潤滑状態が正常なマイルド摩耗により発生。切削粒子・異物や金属表面の微小突起による切削摩耗により発生。フリクションポリマ・局部的に高圧・高温となる場合に発生。切削粒子は、摩擦面が将来的に異常摩耗へ進展する可能性を示唆しているため、傾向監視が有用と思われます。詳細は、別紙傾向監視が必要な摩耗粒子をご覧ください。SOAP-Tで検出された銅はppmと比較的低濃度であり、銅系部品の溶出・摩耗は軽微であると考えられます。計数汚染度はNAS級と当社推奨の管理限界値以下であるものの、やや高い値でした。フィルタ残渣に金属片、鉄錆、砂等が観察されたことから、汚染度が高い要因は、摩耗粒子、外部混入異物と思われます。IRは良好です。
報告№104-0396 報告№104-0396 | 分析№104-02762 分析№104-02762 | 104-02762 | 結論今回検出されたSOAP及びD－SOAPの錫濃度に大きな変化がないことから、メタルの摩耗は安定していると判断します。但し、年月以降、メタルの更新や手入れがなく、且つ、更油や新油の補充が無かったとすると、メタルの表面は、鏡面状態になっていると考えられます。粘度は良好と判断します。粘度はmm/sと非常に良好の範囲にありました。水分は良好と判断します。水分はと非常に良好の範囲にありました。全酸価は良好と判断します。全酸価は.mgKOH/gと非常に良好の範囲にありました。RBOTは良好と判断します。RBOTはminと非常に良好の範囲にありました。計数汚染度は、非常に良好の範囲にあり、前年度に比較してランク上昇していました。計数汚染度は、NAS級と、今年度濾過前のNAS級に比較して、約ヶ月でランク上昇しました。重量汚染度は.mg/mlと非常に良好の範囲にありました。重量汚染度は.mg/mlと非常に良好の範囲にありました。機器の潤滑状態今回検出されたSOAP及びD－SOAPの錫濃度に大きな変化がないことから、メタルの摩耗は安定していると判断します。但し、年月以降、メタルの更新や手入れがなく、且つ、更油や新油の補充が無かったとすると、鏡面状態になっていると考えられます。油中の金属粒子濃度を分析するSOAP及びD-SOAPの結果、軸受メタルの摩耗により発生したと考えられる錫がSOAPでppm、D－SOAPで検出されていますが、前回に比較して、錫濃度に大きな変化はありませんでした。但し、本軸受油は、年に度濾過を実施しており、メタルの摩耗量を検討する場合は、濃度補正を行う必要があります。錫濃度を補正した結果を別表に示します。この結果から、年月以降更油を実施していなければ、ppmになっていたと考えられることが出来ます。この補正後の錫濃度と油量リットルから摩耗量を下式により計算しました。 ・式 cmとなります。従いまして、下図のような体積をもつ金属片が摩耗した計算となります。図摩耗量の概念図この体積cmを軸受メタルの摩耗面積で割りますと平均的な摩耗深さとなります。この摩耗面積は当社の経験によれば、スラストメタル面積の約分の程度となることが確認されており、軸受の支持面積cmからスラストメタル面積とパッド枚数枚から計算するとcmとなります。摩耗体積cmとcmから平均的な摩耗深さを求めると.μmとなります。スラストメタルの表面粗さをRmaxμmとしますと既にスラストメタル表面は摩耗が進行し鏡面状態になっている箇所があると考えられます。
|  | 114-000650 | 軸受は継続使用可能な状態にあると判断します。但し、戻り配管とマンホールタンク中層部の試料油を比較した結果、観察された摩耗粒子の量に大きな差は無かったものの、戻り配管の試料油からは約μmサイズの大型シビア粒子が観察されました。潤滑状態が厳しい状態で発生する摩耗粒子が観察されたことから、将来的な摩耗進行の有無を確認するためにも傾向監視を継続することが有効です。定期的な分析今後の凝着摩耗の推移を監視するため、定期的な分析実施を推奨します。油名の再確認SOAP-Tで新油と一致しないデータが確認されたことから、油名が違っている可能性があります。油は設備の条件にあった適正な性能のものを使用することが重要であるため、油名を再確認することを推奨します。異常摩耗の早期発見のパラメータであるIs値は、前回のレベルから変化はなく、正常です。但し、潤滑部の摩耗が認められたため、定期的に潤滑油分析を実施し、摩耗推移を監視することが有用と考えます。観察された摩耗粒子の中には、約μmサイズの大型のシビア粒子が観察されました。シビア粒子は、視野に個と少ないことから、直ちに異常ではないものの、今後の摩耗進行が懸念されます。尚、使用油であるテラスオイルには、添加剤としてリン、亜鉛が桁程度含まれていますが、本試料油のリン、亜鉛は微量であることから、油名が違う可能性が考えられます。余寿命評価転がり軸受の場合、当社の研究成果からIs値が指数関数的に上昇していくことが確認されています。当該機は、前回から時間稼働してIs値がレベルになっていることから、この傾向を基に今後の状態を予測した結果、別紙Is値上昇傾向に示すように、管理基準のに到達する時間は稼働時間で約時間と推定されました。管理限界値は、到達した時点で直ちに焼損すると言った異常な潤滑状態となるわけではなく、異常の兆候が出ているものの手入れをすれば継続使用可能な状態であるため、この時間を参考に今後の分析周期を検討してより正確に状態把握をするよう推奨します。
報告№109-09249 報告№109-09249 | 分析№109-001767 分析№109-001767 | 109-001767 | 分析の結果、全ての分析項目の値が当社推奨の管理基準を満たしており、新油分析値との比較結果も問題となる値はなかったことから、油は継続使用可能な状態であり、運転中における潤滑状態も正常であったものと判断します。特性低下特性低下に係るパラメータの分析結果は良好と判断します。粘度粘度はmm/sと新油値mm/sに対する粘度変化率は+％で、当社推奨の管理限界値である±％以内にあり、良好と判断します。全酸価添加タービン油については、当社では管理限界値を設定しておらず、新油分析値との比較及び他の分析項目の結果より全酸価の状態判断を行います。その結果、全酸価は.mgKOH/gと新油値に比較して若干高くなっていますが、IRチャートに示すように劣化の兆候として現れるカルボン酸などの有機物・有機化合物の発生が確認されていないことから、異常のない値と判断します。酸化安定度酸化安定度はminであり、当社推奨の管理限界値のmin以上であることから良好と判断します。有機物・有機化合物有機物・有機化合物は、IRチャートによる新油分析値との比較の結果、cm-付近に劣化の兆候を示すカルボン酸の吸収が確認されていないことから、良好と判断します。色相はLであり、新油値のL.に比較して大きな変化はないことから、良好と判断します。汚染に係るパラメータの分析結果は良好と判断します。水分はであり、当社推奨の管理限界値の以下であることから良好と判断します。汚染粒子数はNAS級であり、当社推奨の管理限界値のNAS級以内であることから良好と判断します。汚染度物重量はmg/mlであり、当社推奨の管理限界値のmg/ml以内であることから良好と判断します。摩耗運転中における潤滑状態は正常であったものと判断します。異常摩耗の早期発見パラメータであるフェログラフィーのIs値がのマイナス乗と当社基準値と比較して良好の範囲にあったことから潤滑箇所の潤滑状態は正常と判断します。金属濃度SOAP法により金属濃度を測定した結果、金属元素は検出されなかったことから、潤滑箇所で発生する金属接触による摩耗や、外部からの異物などの混入は見られず良好と判断します。金属濃度酸溶解法により金属濃度を測定した結果、潤滑箇所で発生する金属接触によって検出される銅が、外部から混入したと思われる亜鉛が、カルシウムが、ナトリウムがと僅かに検出されましたが良好と判断します。
報告№104-0222 報告№104-0222 | 分析№104-01619 分析№104-01619 | 104-01619 | 分析の結果、μm未満の微小な鉄系摩耗粒子の増加が確認されました。これは油のリン系添加剤が歯面に極圧の影響よるリン化合物の薄膜を形成し、鉄同士が直接接触することを防止しているものの、形成された極圧皮膜が薄膜であるため、微小域の金属接触で摩耗粒子の発生につながっているためと考えられます。現段階の潤滑状態は正常であり、継続使用は可能と判断しますが、歯面の摩耗は徐々に進行するため、定期的に分析を実施し、摩耗の進行状況を監視することを推奨します。この油は継続使用可能と判断します。粘度は判定できませんでした。粘度は.mm/sでした。新油データが当社データベースになかったため、判定できなかったものの、油名からISOVGグレードであることが確認できますので、このISOVGグレードの粘度範囲は.～mm/sですので、本試料油の粘度は範囲内にあり、良好と判断します。尚、粘度の変化率を精確に把握することは重要ですので、現在使用している新油を分析し、そのデータを基準に管理することを推奨します。水分は良好と判断します。水分は.と管理限界値の以下にあり、良好と判断します。全酸価は良好と判断します。全酸価はmgKOH/gと前回のmgKOH/gに比較して高い値を示しているものの、IRで油劣化の兆候を示すカルボン酸が確認されていないことから、良好と判断します。IRは良好と判断します。IRの結果、油劣化の兆候を示すカルボン酸の吸収が確認されていないことから、継続使用可能な状態にあると考えられます。計数汚染度、重量汚染度、共に良好でした。計数汚染度は良好と判断します。計数汚染度はNAS級と当社推奨の管理限界値のNAS級以内にあり良好と判断します。重量汚染度は良好と判断します。重量汚染度は.mg/mlと清浄であり良好と判断します。機器の潤滑状態分析の結果、ギヤ歯面に微小な領域における疲労が起因した摩耗が発生していることが確認されました。現段階の潤滑状態は正常であり、継続使用は可能と判断しますが、歯面の摩耗は徐々に進行するため、定期的に分析を実施し、摩耗の進行状況を監視することを推奨します。SOAPの結果、摩耗により発生した銅および鉄が検出されました。SOAPの結果、軸受軌道面の摩耗により発生した銅及び鉄が検出されました。D－SOAPの結果、鉄が検出されました。D－SOAPの結果、摩耗により発生した鉄が検出されました。フェログラフィーの結果、継続使用可能な状態にあると判断します。フェログラフィーの結果、μm以下の微小な鉄系摩耗粒子が支配的であることから、ギヤ歯面に微小な領域における疲労が起因した摩耗が発生していることが確認されました。現段階の潤滑状態は正常であり、継続使用は可能と判断しますが、歯面の摩耗は徐々に進行するため、定期的に分析を実施し、摩耗の進行状況を監視することを推奨します。
報告№109-09136 報告№112-00526 | 分析№109-001160 分析№112-002165 | 112-002165 | 濾過前の試料油を分析した結果、メタルの主成分である錫がSOAPでppm、D-SOAPで検出されました。メタルの摩耗年月のメタル交換後から今回までの累積錫濃度は、トライボレポートの累積錫濃度に示すとおりppmです。この累積錫濃度ppmと油量リットルから平均的な摩耗深さを計算した結果、平均的な摩耗深さはμmとなりました。メタルの初期の表面粗さをRmaxμmと仮定すると、この計算結果から％程度摩耗しているものと思われます。これらの障害発生に対する弊害を勘案の上、今後も定期的にトライボ診断を実施し、摩耗の進行状況を確認することを推奨します。
報告№109-09136 報告№111-00666 | 分析№109-001160 分析№111-003362 | 111-003362_date120321 | トライボロジーを活用した設備診断法による結果、潤滑油および減速機は継続使用可能な状態にあると判断します。今後も定期的なトライボロジーを活用した設備診断法によるCBMの実施を推奨します。定期的な分析分析の結果で観察された摩耗粒子の一部には、異物の噛み込みにより発生する切削粒子や潤滑面で油膜が破断して金属同士が接触して発生した凝着摩耗粒子と呼ぶ粒子が観察されました。ただし、潤滑状態の異常を早期に発見するパラメータであるIs値が正常な範囲と判断できるの乗であったものの、切削粒子や凝着摩耗粒子が比較的多く観察され、さらには潤滑油の汚染度もNAS級以上と汚染されていることから、汚染の要因は、歯面の摩耗と外部から混入した砂やスラッジなどであることがわかります。本試料の場合は、外部混入異物やスラッジにより汚染度が高いものの、現時点では潤滑状態の悪化に大きく影響を与えるほどではなく潤滑状態は正常な範囲にあると判断できますが、砂などの外部異物は、歯車よりも硬度が高く、歯面の摩耗進行に影響をあたえることから、定期的に分析を実施し、摩耗の進行状況を確認することを推奨します。バックラッシによる評価バックラッシは、歯車をスムーズに無理なく回転させるために必要な歯面間の遊びのことで、歯車が円滑に回転するために必要なものです。バックラッシが少なすぎると潤滑不良や歯車の両歯面が接触して騒音が増大したり、摩耗の原因になったりします。また反対に、広すぎると歯面同士の適切な噛み合いが悪くなり歯車が破損しやすくなることがあります。トライボロジーを活用した設備診断法では、潤滑油中の鉄の濃度分析の結果から歯車の歯面がどの程度摩耗してバックラッシを増加させているかを求めることができることから、ご提供いただいた減速機に関する情報から、使用されているギヤはスパイラルベベルギヤであるとして、歯車をかみ合わせたときの、歯面間の遊びを求めてみました。なお、今回提供して頂いた情報の中で歯幅が不明でしたのでmmと仮定しました。その結果、減速機のギヤ歯面に摩耗が集中していたと仮定した場合、バックラッシの増加量はμmと推定されました。バックラッシの量は、各機械メーカのノウハウであるため、一律には決まっていませんが、一般には数十μmから数百μmとされており、評価はこの値を参考としましたが、分析結果から求めたバックラッシ増加量は、一般に用いられるバックラッシの範囲に比較して十分に小さい値であることがわかります。ただし、今回求めたバックラッシの増加量は、計算に必要なすべてのパラメータがそろっていない仮定の数値も入っていることから、正確なバックラッシの増加量を計算するためにも、歯幅、油入替後の稼働時間ならびに分解点検後の稼働時間などの情報をお知らせ下さい。計算結果をご報告いたします。フェログラフィー異常摩耗の早期発見パラメータとして摩耗粒子を定量化して評価するフェログラフィーのIs値は、潤滑状態が正常なの乗でした。摩耗粒子の形態で比較的多く観察された粒子は、潤滑状態が正常な場合に発生する摩耗粒子異物の噛み込みにより発生する切削粒子金属潤滑部が局部的に油膜切れを起して発生するシビア粒子でした。これらの摩耗粒子が観察された場合、潤滑部で発生している摩耗形態は、正常なマイルド摩耗異物による切削摩耗潤滑状態がやや厳しい凝着摩耗であり、そして局部的ではあるものの高圧・高温の箇所が発生していることも分かります。減速機で切削摩耗が発生した場合、減速機内部で使用されている転がり軸受が切削摩耗により生じた軌道面の損傷が起点となって寿命が分の程度に低下することがあることから、切削摩耗には十分注意する必要があります。切削摩耗の発生原因となる混入異物が残留している場合、この異物により切削摩耗が継続して発生する可能性があります。フリクションポリマは、潤滑油がギヤ歯面や軌道面に押し込められ高圧状態になると同時に、圧縮熱により高温状態になった結果、基油自身が重合反応を起こし生成することが知られています。そのため、高圧高温状態の解消がなされなければ、潤滑油の劣化が進行し、粘度上昇に因る潤滑異常に進展する場合があります。Iカップリング発光分光分析供試の潤滑油を分析した結果、検出された金属元素は、SOAP-Tの結果表に示すように、鉄、鉛、銅、アンチモン、錫、リン、亜鉛、カルシウム、アルミニウム、ナトリウム、モリブデンでした。検出されたこれらの金属元素から発生箇所を推定すると鉄、鉛、銅、アンチモン、錫、亜鉛・ギヤ・軸受等リン、モリブデン・オイル添加剤カルシウム、アルミニウム、ナトリウム・外部混入異物であると思われます。このうち、機械部品が摩耗したと思われる元素はのグループです。計数汚染度は当社推奨の管理限界値を超えていました。フィルタ表面の異物観察で表面が茶褐色で金属片、鉄錆、砂等が観察されたことから、汚染度が高い要因は、摩耗とスラッジ、そして外部混入異物の影響と思われます。潤滑油は、摩耗状態もやや厳しい状態であるものの、潤滑状態にすぐに悪影響を与える領域に達していませんので、今後の運転時間や運転状況が、特に変化のない運転であれば、少なくても潤滑油の使用は、年間は継続使用可能な状態にあると判断します。今後、NAS等級のμm以上のレンジ粒子数の上昇と摩耗状態を注視するために定期的な分析を実施し、汚染度の進行状況を確認することを推奨します。潤滑は、H.～Hの間、時間使用されましたが、粘度、水分、酸価、IRの各項目のデータは総合的に判断して良好でした。潤滑油は、今後の運転時間や運転状況が、特に変化のない運転であれば、少なくても年間は継続使用可能な状態にあると判断します。粘度は良好と判断します。粘度は、当社推奨の管理限界値内にあり、潤滑状態も正常な範囲にあることからも良好な状態であると判断します。水分は良好と判断します。水分は、当社推奨の管理限界値の以下にあり良好と判断します。酸価は良好と判断します。酸価は、新油値.mgKOH/g以内にあり良好と判断します。IRは良好と判断します。IRの結果、IRチャートに示すように新油に比較して変化がなく、油劣化兆候を示すカルボン酸の吸収も確認されていなかったことから良好と判断します。
報告№109-09094 報告№112-00124 | 分析№109-000872 分析№112-000423 | 112-000423 | は良好と判断します。尚、RBOTがminと新油値のminに比較してmin減少していました。このまま継続使用した場合、この減少傾向から限界値に到達するのは、別紙図RBOTの減少傾向に示すように時間と推定されました。潤滑油は継続使用可能な状態にあると判断します。≪状態監視とパラメータ≫分析の目的および各分析のパラメータは以下の通りです。特性低下目的：油の分析結果から、や劣化傾向ならびに添加剤の消耗程度、残存寿命などを確認する。粘度JISK全酸価JISK赤外線吸収スペクトルJISK酸化安定度試験JISK汚染目的：油の分析結果から、砂塵あるいは水・異種油などによるや、異物混入の有無を確認する。水分JISK計数汚染度JISB重量汚染度JISB光学顕微鏡観察摩耗目的：油中の摩耗粒子を分析する事により、回転・摺動部の潤滑状態、摩耗劣化の程度、余寿命などを解析する。摩耗診断電子顕微鏡観察JISKX線マイクロアナリシス油中金属濃度）JISK≪分析結果≫特性低下粘度：良好粘度値mm/sの新油値mm/sに対する変化率は+％であり、当社推奨の管理限界値±％以内に留まっています。全酸価：良好全酸価.mgKOH/gは新油値の.mgKOH/g以内にあることから、問題は無いと判断します。赤外線吸収スペクトル：良好酸化安定度試験：良好酸化安定度試験の結果、数値minは当社推奨の管理限界値min以上に留まっており、現時点での使用は可能と判断します。汚染水分：良好水分値ppmは当社推奨の管理限界値以内に留まっています。計数汚染度：今回は実施していません。重量汚染度：今回は実施していません。光学顕微鏡観察：今回は実施していません。摩耗摩耗診断電子顕微鏡観察・X線マイクロアナリシス：今回は実施していません。油中金属濃度：今回は実施していません。
報告№108-8005 報告№108-8005 | 分析№108-01589 分析№108-01589 | 108-01589 | 分析の結果、計数汚染度が当社推奨の管理限界値に到達し、重量汚染度が当社推奨の管理限界値を超えていました。異常摩耗の早期発見パラメータであるフェログラフィーのIs値がの乗と高く、摩耗粒子の形態観察で金属接触が厳しい場合に発生するシビア粒子がやや多く観察されたことから、汚染度が高い要因は、摩耗によるものと考えられました。今後、更に摩耗が進行し、転がり軸受で摩耗が発生していた場合、寿命の指標となるフレーキングに進展することが懸念され、ギヤ歯面で摩耗が発生していた場合、バックラッシが増大し、噛み合いによる衝撃振動や騒音が大きくなることが懸念されます。回転数など機器の諸元に関する情報が不足しているため、次回採油時期について述べることはできませんが、トライボ診断による継続監視を推奨します。また、採油の際には、対象設備運転中、または停止直後に油槽中層部から実施されることを推奨します。尚、トライボ診断では、バックラッシの増加量を分析結果から計算できますので、構造が確認できる図面、ギヤの形式、歯形、モジュール、歯数、回転数、増速比、歯幅をお知らせ下さい。計算結果をご報告いたします。油の劣化状況をより精密に判定するには新油との比較が必要です。今後、油劣化の予測を行う場合、新油データが必要ですので、現在使用している貴社保有の新油をご提供下さい。粘度は良好と判断します。粘度はmm/sでした。また、VGの規格値内にあることから良好と判断します。尚、粘度は、現在使用している貴社保有の新油分析結果を基準に管理する方法が望ましく、新油をご提供下さい。水分は良好と判断します。水分は.ppmと当社推奨の管理限界値の以下であり、良好と判断します。全酸価は新油との比較が出来ないため判定出来ませんでした。全酸価は.mgKOH/gでした。尚、全酸価は、現在使用している貴社保有の新油分析結果を基準に管理する方法が望ましく、新油をご提供下さい。IRの結果、良好と判断します。IRの結果、油劣化の兆候を示すカルボン酸の吸収が確認されていないことから、良好と判断します。但し、このIRも全酸価と同様に新油データとの比較による判断が必要ですので、現在使用している新油を分析することを推奨します。計数汚染度は当社推奨の管理限界値に到達し、重量汚染度は当社推奨の管理限界値を超えていました。計数汚染度は当社推奨の管理限界値に到達していました。計数汚染度はNAS級と当社推奨の管理限界値のNAS級に到達していました。重量汚染度は当社推奨の管理限界値を超えていました。重量汚染度はmg/mlと当社推奨の管理限界値のmg/mlを超えていました。機器の潤滑状態フェログラフィーの結果、金属接触が厳しい場合に発生するシビア粒子がやや多く観察されました。SOAPによる油中金属濃度の結果、良好です。SOAPによる油中金属濃度の結果、油の添加剤成分であるリンが検出されました。SOAPによる油中金属濃度の結果、鉄が検出されました。SOAPによる油中金属濃度の結果、鉄、銅、油の添加剤成分であるリン、亜鉛、外部から混入したと思われるカルシウム、ナトリウムが検出されました。フェログラフィーの結果、金属接触が厳しい場合に発生するシビア粒子がやや多く観察されました。異常摩耗の早期発見パラメータであるフェログラフィーのIs値がの乗と高く、摩耗粒子の形態観察の結果、金属接触が厳しい場合に発生するシビア粒子がやや多く観察されました。
報告№105-6050 報告№106-0472 | 分析№105-01529 分析№106-02707 | 106-02707 | 分析の結果、前回同様に摩耗粒子形態観察で異物の噛み込みにより発生する切削粒子、外部から混入したと思われる砂が観察されたことから、摩耗形態は切削摩耗であることが確認できました。切削摩耗は、異物が混入していない状態に比較して、摩耗進行速度が速く注意が必要です。今後更に摩耗が進行することが懸念されるため、ヶ月後に再度分析を実施し、摩耗の進行状況を確認されることを推奨します。これらのことは、前回に比較して、計数汚染度は等級に変化がなく、SOAP／D－SOAPの鉄濃度が減少したものの、異常摩耗の早期発見パラメータであるフェログラフィーのIs値がの乗とやや高く、摩耗粒子形態観察の結果、異物の噛み込みにより発生する切削粒子、外部から混入したと思われる砂が観察されたこと以上のことから判断しました。
報告№109-09136 報告№112-00381 | 分析№109-001160 分析№112-001576 | 112-001576 | 潤滑油および軸受は継続使用可能な状態にあると判断します。はフェログラフィーおよびSOAP／D-SOAPの結果から総合的に判断した結果、正常な状態にあると考えられます。フェログラフィー【定量分析：Is値】Is値は異常摩耗の早期発見パラメータのつで、摩耗粒子を定量化するために用います。前回に比較してIs値はの乗からマイナス乗に低下し、低い値でした。フェログラフィー【定性分析：摩耗粒子および摩耗形態観察】分析結果から比較的多く観察された粒子は、以下の通りでした。正常な摩耗粒子・潤滑状態が正常なマイルド摩耗により発生。Iカップリング発光分光分析【SOAP／D-SOAP】検出された金属元素から発生箇所を推定すると、以下の通りでした。リン・添加剤ナトリウム・外部混入異物前回に比較して水分はppmから.ppmと大きな変化はなく、良好でした。計数汚染度はNAS級からNAS級にランク低下し、重量汚染度は.mg/mlから変化はなく、良好でした。前回同様に粘度、全酸価、IR、RBOTの各データは良好でした。油の余寿命は、使用油の使用期間または使用時間が不明であったため、ご依頼の油の余寿命に関する検討は行えませんでした。但し、分析の結果で新油値がminであったことから、使用期間を仮にヶ月間と仮定すれば余寿命は十二分にあると言えます。可能であれば、使用期間、あるいは使用時間の情報をご提供下さい。
報告№108-5071 報告№108-5071 | 分析№108-02722 分析№108-02722 | 108-02722 | トライボ診断の結果、泡立ち試験を除く項目は良好です。泡立ち試験の結果は、-となっています。新油値の-に比較して上昇していることから、消泡性能が低下していることが確認されています。今後の使用時間によっては、油の酸化劣化が進行したり、ギヤ歯面およびベアリング軌道面で油膜切れが発生したりする場合があるため、消泡剤の添加による消泡性能の改善が必要になると思われます。機器の潤滑状態潤滑状態指数はの乗と濾過設備のない機器であれば正常な潤滑状態にあると判断できますが、ギヤボックスの油系統にはインラインフィルタとオフラインフィルタがあり、μmサイズ以上の粒子の大部分は捕捉され、異常な摩耗状態が発生したとしても正常な潤滑状態にあると誤認してしまう可能性があります。そこで、フィルタが設置されていない場合の潤滑状態を、一般的なフィルタの効率である.と仮定し、粒子の発生状況から潤滑状態を推定します。その結果、ギヤは継続使用可能な状態にあると思われますが、潤滑状態指数はやや厳しい状態にあるの乗領域にあると推定されます。推定結果は、フィルタの濾過効率を仮定して求めたものですが、フィルタがない状態では油中の粒子濃度は現在より高いことは明らかです。また、摩耗粒子の形態観察で～μmサイズの摩耗粒子が観察されています。前回同様に厳しい潤滑状態が継続していると思われるため、ヶ月後に再度分析を実施し、摩耗進行の有無をチェックすることを推奨します。尚、フィルタの捕捉の影響による誤認を避けるため、これまでの採油箇所に加え、インラインフィルタやオフラインフィルタの捕捉物も分析し、その結果から潤滑状態を評価することを提案します。フィルタ捕捉物の分析を実施する際には、フィルタ使用時間の情報をご提供いただけますようお願い致します。泡立ち試験の結果、消泡性能が低下していることが確認されています。粘度は良好。粘度は.mm/sと新油値mm/sに比較して、粘度変化率は-％で、当社推奨の管理限界値である±％以内にあり、良好と判断します。粘度はmm/sとなっています。粘度はmm/sとなっています。粘度指数はとなっています。粘度指数はとなっています。泡立ち試験は-となっています。泡立ち試験は-と新油よりも高く、消泡性能が低下していることが確認されています。水分は良好。水分は.ppmと当社推奨の管理限界値の以下であり、良好と判断します。全酸価は良好。全酸価は.mgKOH/gと新油値.mgKOH/gと比較して高いものの、IRの結果で、劣化の兆候が確認されなかったことから、良好と判断します。機器の潤滑状態摩耗粒子の形態観察の結果、ギヤ歯面の疲労摩耗で発生したと推定される～μmサイズの摩耗粒子が観察されています。～μmサイズの摩耗粒子が観察されています。異常摩耗の早期発見パラメータである潤滑状態指数がの乗と良好な範囲にあるものの、摩耗粒子の形態観察の結果、ギヤ歯面の摩耗で発生した～μmサイズの摩耗粒子が観察されています。
報告№104-8013 | 分析№104-00535 | 104-00535 | オーバーホール後回目の初期試験を実施した結果、摩耗は安定していると判断します。これらのことは、前回に比較して、計数汚染度はランク上昇しているものの、SOAP／D-SOAPの鉄濃度に大きな変化がなく、異常摩耗の早期発見パラメータであるフェログラフィーのIs値が、.と良好の範囲にあること以上のことから判断しました。
報告№106-0239 報告№106-0240 | 分析№106-01328 分析№106-01329 | 106-01329 | 本試験は、トライボ診断を実施し、軸受の潤滑状態、汚染状況、油の劣化状態を確認することを目的としました。軸受の潤滑状態ベアリング軌道面の微小領域に疲労摩耗が発生しているものの、転がり軸受の寿命の指標となるフレーキングの発生が確認されていないことから、現在のところ、ベアリングは継続使用可能な状態にあると判断します。油の汚染状況計数汚染度がナトリウム級と当社推奨の管理限界値内にあり、重量汚染度がmg/mlでした。油の劣化状態油の劣化状況を確認するために実施した粘度、水分、全酸価、IRの各データが良好であることから、この油は継続使用可能と判断します。
報告№109-09094 報告№112-00124 | 分析№109-000872 分析№112-000463 | 112-000463 | 潤滑油は継続使用可能な状態にあると判断します。は良好でした。尚、RBOTがminと新油値のminに比較してmin減少していました。このまま継続使用した場合、この減少傾向から限界値に到達するのは、別紙図RBOTの減少傾向に示すように年月と推定されました。残りの継続使用期間は、約年ヶ月であると予測されます。≪状態監視とパラメータ≫分析の目的および各分析のパラメータは以下の通りです。特性低下目的：油の分析結果から、や劣化傾向ならびに添加剤の消耗程度、残存寿命などを確認する。粘度JISK酸価JISK赤外線吸収スペクトルJISK酸化安定度試験JISK汚染目的：油の分析結果から、砂塵あるいは水・異種油などによるや、異物混入の有無を確認する。水分JISK計数汚染度JISB重量汚染度JISB光学顕微鏡観察摩耗目的：油中の摩耗粒子を分析する事により、回転・摺動部の潤滑状態、摩耗劣化の程度、余寿命などを解析する。摩耗診断電子顕微鏡観察JISKX線マイクロアナリシス油中金属濃度JISK≪分析結果≫特性低下粘度：良好粘度値mm/sの新油値mm/sに対する変化率は+％であり、当社推奨の管理限界値±％以内に留まっています。酸価：良好酸価.mgKOH/gは新油値の.mgKOH/g以内にあることから、問題は無いと判断します。赤外線吸収スペクトル：良好酸化安定度試験：良好酸化安定度試験の結果、数値minは当社推奨の管理限界値min以上に留まっており、現時点での使用は可能と判断します。汚染水分：良好水分値ppmは当社推奨の管理限界値以内に留まっています。計数汚染度：今回は実施していません。重量汚染度：今回は実施していません。光学顕微鏡観察：今回は実施していません。摩耗摩耗診断電子顕微鏡観察・X線マイクロアナリシス：今回は実施していません。油中金属濃度：今回は実施していません。
報告№109-09212 報告№109-09212 | 分析№109-001645 分析№109-001645 | 109-001645 | 分析の結果、全てのデータが良好であることから、この油は継続使用可能であり、潤滑状態も正常と判断します。は良好と判断します。計数汚染度は良好と判断します。計数汚染度はNAS級と当社推奨の管理限界値のNAS級以内にあり、良好と判断します。重量汚染度は良好と判断します。重量汚染度は.mg/mlと当社推奨の管理限界値のmg/ml以内にあり、良好と判断します。機器の潤滑状態機器の潤滑状態は正常と判断します。SOAPの結果は良好です。SOAPの結果、油の添加剤成分であるリンが検出されています。摩耗により発生する鉄、錫、銅が検出されていないことから、良好と判断します。D－SOAPの結果は良好です。D－SOAPの結果、摩耗により発生する鉄、錫、銅が検出されていないことから、良好と判断します。フェログラフィーの結果は良好です。異常摩耗の早期発見パラメータであるフェログラフィーのIs値がのマイナス乗と良好の範囲にあることから、潤滑状態は正常と判断します。
報告№109-09136 報告№111-00716 | 分析№109-001160 分析№111-003622 | 111-003622 | 粘度および消泡性能の低下が確認されました。今後は障害予防を目的に以下の対策を推奨します。更油、或いは、部分更油粘度が低下していたことから、今後適正な粘度範囲で使用していない場合、ギヤ歯面やベアリング軌道面で油膜切れが発生し、摩耗が進行することが懸念されるため、更油、或いは、部分更油を推奨します。追加分析消泡性能が低下した場合、ギヤ歯面での油膜形成に影響が出て摩耗が進展することがありますので、フェログラフィーおよびSOAP-Tを追加して摩耗により発生する油中金属濃度や潤滑状態を確認することを推奨します。粘度粘度は.mm/sと新油値mm/sに比較して、粘度変化率は-％で、当社推奨の管理限界値である±％を超えていました。今後、適正な粘度範囲で使用していない場合、ギヤ歯面やベアリング軌道面で油膜切れが発生し、摩耗が進行することが懸念されます。泡立ち試験泡立ち試験の結果は、-と新油値が-であるのに比較して高い値となっていたことから、消泡性能が低下していることが分かりました。今後の使用状況によっては油の酸化劣化が進行したり、ギヤ歯面およびベアリング軌道面で油膜切れが発生したりする場合があるため、消泡剤の添加による消泡性能の改善など何らかの対応が必要になると思われます。分析結果粘度および消泡性能が低下していることが確認されました。粘度粘度は.mm/sと新油値mm/sに比較して、粘度変化率は-％で、当社推奨の管理限界値である±％を超えていました。泡立ち試験泡立ち試験は-と新油に比較して高い値でした。水分は.と当社推奨の管理限界値の以下であり、良好と判断します。全酸価全酸価はmgKOH/gと新油値mgKOH/g以下にあり、良好と判断します。
報告№105-6050 報告№105-0361 | 分析№105-01529 分析№105-02389 | 105-02389 | 分析の結果、前回同様にオイルリングの摩耗が確認されました。今後、オイルリングの動きが悪く、油の供給量が減少し、油膜切れが発生する可能性がありますので、オイルリングの動作状況を確認されると共に、ヶ月後を目安に再度分析を実施し、摩耗の進行状況を確認されることを推奨します。これらのことは、異常摩耗の早期発見パラメータであるフェログラフィーのIs値は.と良好の範囲にあるものの、摩耗粒子形態観察の結果、金属接触が厳しい場合に発生するシビア粒子、銅合金が多く観察されたことSOAPの結果、オイルリングの主成分である銅が、D－SOAPの結果、軸受メタルの主成分である鉛が、オイルリングの主成分である銅がppm検出されたこと以上のことから判断しました。尚、軸受の使用限界を推定するため、軸受の直径及び幅、油量、回転数、軸受メタルの種類をお知らせ下さい。
報告№104-0190 報告№104-0205 | 分析№104-01395 分析№104-01481 | 104-01481 | 分析の結果、摩耗粒子形態観察及び光学顕微鏡写真に示すように、外部から混入した砂・鉄錆が多く観察されました。観察された砂や鉄錆は、直ちに異常につながるものではないものの、今後、これらの異物が軸受摺動面に噛み込み摩耗が進行することが懸念されるため、～ヶ月後に再度分析を実施し、汚染状況及び摩耗の進行状況を確認されることを推奨します。これらのことは、異常摩耗の早期発見パラメータであるフェログラフィーのIs値が、.と良好の範囲にあるものの、摩耗粒子形態観察の結果、外部から混入した鉄錆・砂が多く観察されたこと光学顕微鏡写真に示すように、外部から混入した鉄錆・砂が多く見られたこと以上のことから判断しました。
報告№106-4577 報告№106-4577 | 分析№106-02441 分析№106-02441 | 106-02441 | 目的前回からの追跡調査を実施する。考察分析の結果、摩耗の安定が確認されたことから、現在のところ、転がり軸受およびギヤは継続使用可能と判断します。これらのことは、前回に比較して計数汚染度はランク減少したこと異常摩耗の早期発見パラメータであるフェログラフィーのIs値がと良好の範囲にあり、摩耗粒子形態観察の結果、μm以下のマイルドな摩耗粒子が多く観察されたことSOAP／D－SOAPの結果、鉄および銅濃度に大きな変化がないこと以上のことから判断しました。トライボ診断では、バックラッシの増加量を分析結果から計算できますので、構造が確認できる図面、ギヤの形式、歯形、モジュール、歯数、回転数、増速比、歯幅をお知らせ下さい。計算結果をご報告いたします。は良好と判断します。計数汚染度は良好と判断します。計数汚染度はNAS級と当社推奨の管理限界値のNAS級以内であり、良好と判断します。重量汚染度は.mg/mlでした。重量汚染度は.mg/mlでした。機器の潤滑状態現在のところ、転がり軸受およびギヤは継続使用可能と判断します。SOAPの結果、銅が検出されました。SOAPの結果、摩耗により発生した銅、油の添加剤成分であるリンが検出されました。D－SOAPの結果、鉄が検出されました。D－SOAPの結果、摩耗により発生した鉄、外部から混入したカルシウム、ナトリウムが検出されました。フェログラフィーの結果、μm以下のマイルドな摩耗粒子がやや多く観察されました。異常摩耗の早期発見パラメータであるフェログラフィーのIs値がと良好の範囲にあるものの、摩耗粒子形態観察の結果、μm以下のマイルドな摩耗粒子がやや多く観察されました。粒度分布潤滑油粒子の粒度分布は、粒径分布の状態から潤滑状態を知る有効なパラメータとして高濃度な汚染状態に用いられます。しかし、今回測定した結果は、ミル潤滑油としては汚染度が非常に清浄であり診断に有効なデータは得られませんでした。そのため、粒子濃度は低く、汚染状態も正常であることが推定されました。
報告№109-09136 報告№112-00363 | 分析№109-001160 分析№112-001484 | 112-001484 | 更油からの経過日数をもとに潤滑油の余寿命を評価したところ、潤滑油は定検までのヶ月間は使用可能と判断できました。次回定検時に更油を実施しない場合は、酸化安定度を知るための分析を実施し、余寿命を確認することを推奨します。酸化安定度はminであり、当社推奨の管理限界値のmin以上であることから、良好と判断します。
報告№109-09136 報告№112-00363 | 分析№109-001160 分析№112-001471 | 112-001471 | 更油からの経過日数をもとに潤滑油の余寿命を評価したところ、潤滑油は定検までのヶ月間は使用可能と判断できました。次回定検時に更油を実施しない場合は、酸化安定度を知るための分析を実施し、余寿命を確認することを推奨します。酸化安定度はminであり、当社推奨の管理限界値のmin以上であることから、良好と判断します。
報告№109-09136 報告№112-00027 | 分析№109-001160 分析№112-000070 | 112-000070 | 潤滑油および対象設備は継続使用可能な状態にあると判断します。但し、今後も摩耗の進行を傾向監視するため、以下の対策を推奨します。定期的な分析疲労摩耗の進行を監視するため、定期的に分析を実施し、分析データによる摩耗の進行状況を確認することを推奨します。異種油の混入および油名の確認異種油の混入の有無、油名を再確認することを推奨します。バックラッシによる評価トライボ診断では、バックラッシの増加量を分析結果から計算できますので、構造が確認できる図面、ギヤの形式、歯形、モジュール、歯数、歯幅、油入替後の稼働時間ならびに分解点検後の稼働時間をお知らせ下さい。計算結果をご報告いたします。フェログラフィーIs値は異常摩耗の早期発見パラメータのつで、摩耗粒子を定量化するために用います。今回のIs値はの乗であり、潤滑状態は厳しいと判断できます。摩耗粒子の形態で比較的多く観察された粒子は、潤滑状態が正常な場合に発生する摩耗粒子繰返し応力を受けて発生する疲労摩耗粒子でした。これらの摩耗粒子が観察された場合、潤滑部で発生している摩耗形態は、正常なマイルド摩耗疲労による疲労摩耗であることが分かります。Iカップリング発光分光分析【SOAP-T】検出された金属元素は、SOAP-Tの結果表に示すように、鉄、鉛、錫、リン、亜鉛、カルシウム、バリウム、ナトリウム、ホウ素でした。検出された金属元素から発生箇所を推定すると鉄、鉛、錫・ギヤ・軸受等リン・オイル添加剤亜鉛、カルシウム、バリウム、ナトリウム、ホウ素・外部混入異物であると思われます。このうち、機械部品が摩耗したと思われる元素はのグループです。SOAPの結果、ご提供頂いた新油ダフニースーパーギヤには添加剤のリンが検出されていますが、本試料油からはリンに加えて亜鉛、カルシウムが比較的高い値でした。これらのことから、異種油の混入、または油名の誤りなどが考えられます。計数汚染度はNAS級以上と当社推奨の管理限界値を超えていました。フィルタ表面の異物観察で表面が茶褐色で鉄錆、砂等が観察されたことから、汚染度が高い要因は、摩耗とスラッジ、そして外部混入異物の影響と思われます。粘度、水分、酸価の各データは良好でした。IRIRの結果、新油のIRスペクトルと一致しない箇所が確認されました。異種油の混入または油名の誤りなどが考えられます。
報告№109-09136 | 分析№109-001160 | 114-001008 | 潤滑油は汚染度がやや高く、この油中の汚染物が潤滑部に噛み込むことによる摩耗の進行が懸念されます。対象設備は継続使用可能な状態にあると判断しますが、今後の摩耗推移を確認するためにも傾向監視を継続することが有効です。定期的な分析今後の汚染度の増加および疲労摩耗の推移を監視するため、定期的な分析実施を推奨します。新油の分析粘度、酸価は、油の性能を評価するパラメータの一種です。油の性能低下は、新油との比較が必要なことから、使用油の油名確認および新油の分析による比較評価を推奨します。異常摩耗の早期発見のパラメータであるIs値は、レベルと正常です。但し、潤滑部の摩耗が認められたため、定期的に潤滑油分析を実施し、摩耗推移を監視することが有用と考えます。フェログラフィーで比較的多く観察された粒子は、以下の通りです。正常な摩耗粒子・潤滑状態が正常なマイルド摩耗により発生。疲労摩耗粒子・繰返し応力による金属疲労で発生。大型化するとフレーキングやスポーリングの発生が懸念されます。観察された摩耗粒子の中には、μmサイズの大型の疲労摩耗粒子が観察されました。大型の疲労摩耗粒子は、視野に個と少ないことから、直ちに異常ではないものの、今後の摩耗進行が懸念されます。計数汚染度はNAS級と当社推奨の管理限界値以下であるものの、やや高い値でした。水分は良好です。粘度粘度はmm/sでした。油名が不明であることから新油値との比較評価できませんでした。仮にISOVGとすると規格内にありますが、新油との比較による評価を推奨します。酸価はでした。油名が不明であることから新油値との比較評価ができないため、新油の分析実施を推奨します。
報告№109-09136 報告№110-00743 | 分析№109-001160 分析№110-003520 | 110-003520 | 軸受および潤滑油は継続使用可能な状態にありますが、フレッティングにより発生した摩耗粒子の影響で摩耗が進行する場合がありますので、今後も定期的に分析を実施し、摩耗の進行状況を確認することを推奨します。
報告№106-6023 報告№106-0071 | 分析№106-00388 分析№106-00401 | 106-00401 | 本トライボ診断は、軸受の潤滑状態、汚染状況、油の劣化状態を確認することを目的としました。【軸受の潤滑状態】潤滑油中の摩耗粒子には、転がり軸受の寿命の指標としているフレーキングによる摩耗粒子が確認されていないことから、現在のところベアリングの継続使用は可能な状態にあると判断します。【汚染状況】計数汚染度がNAS級と当社推奨の管理限界理内にあり、重量汚染度がmg/mlでした。【油の劣化状態】油の劣化状況を確認するために実施した粘度、水分、全酸価、IRの各データが良好であることから、この油は継続使用可能と判断します。
報告№104-0378 報告№105-0377 | 分析№104-02669 分析№105-02500 | 105-02500 | 分析の結果、異物の噛み込みにより発生した切削摩耗が発生していることが確認された。切削摩耗は、摩耗形態の中で摩耗進行速度が速いため管理には注意が必要である。潤滑油中に異物が混入している場合、転がり軸受の寿命は約分の程度に低下することが知られており、今後、更に摩耗が進行することが懸念されるため、運転開始ヶ月以内に再度分析を実施し、摩耗の進行状況を確認されることを推奨する。これらのことは、異常摩耗の早期発見パラメータであるフェログラフィーのIs値が.と良好の範囲にあるものの、摩耗粒子形態観察の結果、異物の噛み込みにより発生する切削粒子がやや多く観察されたこと以上のことから判断した。振動データについて今回、貴社から提供された振動データグラフから詳細な値の読み取りを行うことを試みたが、読み取りは困難であり、また、周波数解析が実施されていないため、振動解析による詳細な検討を行うことはできなかった。但し、ベアリング損傷のパラメータとなる振動加速度は、経年増加が僅かに見られやや高い値であり、念のため、周波数解析を実施し、振動値が高い原因を確認しておくことを推奨する。
報告№105-6050 報告№107-0445 | 分析№105-01529 分析№107-02559 | 107-02559 | 分析の結果、ギヤ歯面、転がり軸受の軌道面、共に潤滑状態は正常であることが確認され、継続使用可能な状態にあると判断します。≪バックラッシ増加に対する考察≫SOAPの鉄濃度からギヤのバックラッシを求めました。減速機の構造から、最も負荷が大きく、摩耗が進行しやすい箇所をスパイラルベベルギヤと推定し、この部分のバックラッシを求めました。但し、年月から今回までのうち、年月から月までの累積稼働時間が不明であったため、年月から年月の平均的なヶ月当りの運転時間hを、年月から月までがこれと同様であると仮定して、年月から年月までの累積稼働時間を計算しました。その結果、推定される累積稼働時間はhとなりました。この累積稼働時間と鉄濃度から得られたデータを使用してバックラッシを求めました。その結果、減速機に摩耗が集中していたと仮定した場合、初期バックラッシからμm増加したことが推定されました。バックラッシ増加分の上限値は、メーカにより差異はあるものの、当社の推奨するバックラッシは一般に推奨されるμmを管理目安にしており、今回のデータはこの値に比較して十分に小さいことから、本歯車は継続使用可能な状態にあると判断します。これらのことは、SOAP／D－SOAPの結果、ギヤ歯面および転がり軸受の軌道面の摩耗により発生する鉄が検出されたものの、フェログラフィーの摩耗粒子形態観察の結果、ギヤ歯面の微小な疲労摩耗により発生した摩耗粒子が若干観察されたこと以上のことから判断しました。
報告№109-09136 報告№113-00492 | 分析№109-001160 分析№113-002040 | 113-002040 | 軸受は継続使用可能な状態にあると判断します。但し、将来的な摩耗進行の有無を確認するためにも傾向監視を継続することが有効です。また、油中の汚染度が高い値でした。濾過または更油油中の汚染度が高いことから、摩耗粒子や異物等が軸受軌道面に噛み込むことによる摩耗の進行が懸念されるため、予防措置として、濾過または更油を推奨します。定期的な分析今後懸念される切削摩耗、疲労摩耗の進行を監視するため、定期的に分析を実施することを推奨します。油劣化の確認分析の結果、スラッジが確認されました。スラッジの発生原因は油の添加剤成分の化学反応や熱の影響などが挙げられます。軸受摺動面が高圧・高温となることで油温が高い状態になり、油がこの熱の影響を受けて酸化劣化している可能性が考えられます。油が酸化劣化していた場合、酸化防止剤の減少とともに油中には酸成分が発生し、その酸成分の影響で金属表面が腐食して発生する腐食摩耗に進展することが懸念されます。そのため、次回の分析では、酸化劣化状態を酸価、IRで確認することを推奨します。はフェログラフィーおよびSOAP／D-SOAPの結果から総合的に判断した結果、継続使用は可能ですが、今後の機器の機能を確認するためにも傾向管理が有用と考えます。フェログラフィー【定量分析：Is値】Is値は異常摩耗の早期発見パラメータのつで、摩耗程度を定量化するために用います。今回のIs値はの乗とやや高い値でした。フェログラフィー【定性分析：摩耗粒子および摩耗形態観察】分析結果から比較的多く観察された粒子は、以下の通りでした。正常な摩耗粒子・潤滑状態が正常なマイルド摩耗により発生。切削粒子・異物や金属表面の微小突起による切削摩耗により発生。疲労摩耗粒子・繰返し応力を受けて発生。観察された摩耗粒子の中でも切削粒子は、将来的な異常摩耗の進行に繋がる可能性を示唆しているため、傾向監視が必要と思われます。詳細は、別紙傾向監視が必要な摩耗粒子をご覧ください。Iカップリング発光分光分析【SOAP／D-SOAP】検出された金属元素から発生箇所を推定すると、以下の通りでした。鉄、鉛、銅、錫、亜鉛・軸受等リン・添加剤カルシウム、バリウム、アルミニウム、ケイ素、ナトリウム、マグネシウム・外部混入異物計数汚染度はNAS級と当社推奨の管理限界値に到達していました。D-SOAPで油の添加剤成分であるリンが検出され、フィルタ表面の異物観察で表面が茶褐色であり、金属片、鉄錆、砂等が観察されたことから、汚染度が高い要因は、摩耗とスラッジ、そして外部混入異物の影響と思われます。
報告№109-09136 報告№112-00361 | 分析№109-001160 分析№112-001436 | 112-001436 | 軸受は継続使用可能な状態にあると判断します。但し、今後も摩耗の進行を傾向監視するため、以下の対策を推奨します。濾過および更油油中の汚染度が高いことから、観察された摩耗粒子や異物等が軌道面に噛み込み摩耗が進行することが懸念されるため、濾過および更油を推奨します。定期的な分析疲労摩耗の進行を監視するため、定期的に分析を実施し、分析データによる摩耗の進行状況を確認することを推奨します。はフェログラフィーおよびSOAP／D-SOAPの結果から総合的に判断した結果、厳しい状態にあると考えられます。フェログラフィー【定量分析：Is値】Is値は異常摩耗の早期発見パラメータのつで、摩耗粒子を定量化するために用います。前回に比較してIs値はの乗から変化はないものの、高い値でした。フェログラフィー【定性分析：摩耗粒子および摩耗形態観察】分析結果から比較的多く観察された粒子は、以下の通りでした。正常な摩耗粒子・潤滑状態が正常なマイルド摩耗により発生。疲労摩耗粒子・繰返し応力を受けて発生。Iカップリング発光分光分析【SOAP／D-SOAP】検出された金属元素から発生箇所を推定すると、以下の通りでした。鉄・軸受等リン・添加剤カルシウム、アルミニウム、ナトリウム・外部混入異物前回に比較して計数汚染度はNAS級からNAS級にランク上昇し、当社推奨の管理限界値に到達していました。フィルタ表面の異物観察で銅合金、鉄錆、砂等が観察されたことから、汚染度が高い要因は、摩耗と外部混入異物の影響と思われます。分析結果計数汚染度は、当社推奨の管理限界値に到達していました。計数汚染度計数汚染度はNAS級と当社推奨の管理限界値のNAS級に到達していました。重量汚染度は.mg/mlでした。摩耗粒子の形態観察の結果、潤滑状態が正常な場合に発生する摩耗粒子、繰返し応力を受けて発生する疲労摩耗粒子が比較的多く観察されました。SOAPSOAPの結果、摩耗により発生する鉄が検出されました。D-SOAPD-SOAPの結果、摩耗により発生する鉄が検出されました。フェログラフィー異常摩耗の早期発見パラメータであるフェログラフィーのIs値がの乗と高く、摩耗粒子の形態観察の結果、潤滑状態が正常な場合に発生する摩耗粒子、繰返し応力を受けて発生する疲労摩耗粒子が比較的多く観察されました。
報告№108-0169 報告№108-0169 | 分析№108-01133 分析№108-01133 | 108-01133 | 分析の結果、全てのデータが良好であることから、この油は継続使用可能であり、潤滑状態も正常と判断します。は良好と判断します。粘度は良好と判断します。粘度はmm/sと新油値mm/sに比較して、粘度変化率は-％で、当社推奨の管理限界値である±％以内にあり、良好と判断します。水分は良好と判断します。水分はと当社推奨の管理限界値の以下であり、良好と判断します。全酸価は良好と判断します。全酸価は.mgKOH/gと新油値.mgKOH/gに比較して変化はなく、良好と判断します。IRの結果、良好と判断します。IRの結果、油劣化の兆候を示すカルボン酸の吸収が確認されていないことから、良好と判断します。RBOTの結果、良好と判断します。RBOTはminと当社推奨の管理限界値のmin以上であり、良好と判断します。は良好と判断します。計数汚染度は良好と判断します。計数汚染度はNAS級と当社推奨の管理限界値のNAS級以内であり、良好と判断します。重量汚染度は良好と判断します。重量汚染度は.mg/mlと当社推奨の管理限界値のmg/ml以内であり、良好と判断します。機器の潤滑状態機器の潤滑状態は正常と判断します。SOAPの結果は良好です。SOAPの結果、油の添加剤成分であるリンがppm、バリウムがppm、外部から混入したと思われるケイ素がppm検出されました。軸受の摩耗を示す錫は検出されず、良好と判断します。D－SOAPの結果は良好です。D－SOAPの結果、油の添加剤成分であるバリウムが、外部から混入したと思われるカルシウム、ナトリウムが共に検出されました。フェログラフィーの結果は良好です。異常摩耗の早期発見パラメータであるフェログラフィーのIs値が×のマイナス乗と良好の範囲にあり、潤滑状態は正常と判断します。
報告№107-0461 | 分析№107-02660 | 107-02660 | トライボ診断により、機器軸受の潤滑状態、潤滑油の劣化状態を診断する。分析の結果、本軸受は継続使用可能な範囲にあると判断します。このことは、D－SOAPで転がり軸受の摩耗により発生する鉄が検出されたものの、僅かであることフェログラフィーの結果、異常摩耗の早期発見パラメータであるIs値がのマイナス乗と良好の範囲にあること計数汚染度がNAS級と良好の範囲にあること以上のことから判断しました。尚、を示す全酸価、IRの各データは良好の範囲にあることから、この油は継続使用可能と判断します。
報告№108-0227 報告№110-00747 | 分析№108-01664 分析№110-003540 | 110-003540 | は、油の粘度変化率、油中のスラッジの発生量などを判断パラメータに、粘度、全酸価、IR、RBOTで評価します。分析の結果、油の粘性を示す粘度は、新油値のmm/sに比較して粘度変化率が-％のmm/sとほぼ変化はなく、また油中のスラッジの発生量を示す全酸価は、新油値の.mgKOH/gに対して.mgKOH/gで変化が見られず劣化は確認されていない。さらにはIRの結果でも油が劣化した場合に発生するカルボン酸の発生も確認されず、酸化防止剤の残存量を示すRBOTは、限界値minに比較して、十分に残量があるminであった。以上のように、の健全性を示す各パラメータは全て良好であり、潤滑油の劣化は確認されませんでした。油の余寿命は、使用油の使用期間または使用時間が不明であったため、ご依頼の油の余寿命に関する検討は行えませんでした。ただし、分析の結果で新油値がminであったことから、使用期間をヶ月間と仮定すれば余寿命は十二分にあると言えます。可能であれば、使用期間、あるいは使用時間の情報をご提供下さい。油中の水分を計測した結果、水分はと新油と同等であり、継続使用可能な状態にあることが確認されました。潤滑油は継続使用可能な状態にあると判断します。
報告№104-0214 | 分析№104-01527 | 104-01527 | トライボ診断により、機器軸受の潤滑状態、潤滑油の劣化状態を診断することを目的としました。分析の結果、ベアリング軌道面や転動面ですべりを伴う摩耗が発生し、これが進行しつつあることが確認されました。又、砂等の硬い異物の噛み込みにより生じた切削摩耗も同時に発生していると思われます。この摩耗は直ちにベアリングの損傷に至る状況ではありませんが、軌道面や転動面に発生した損傷が起点となって、フレーキングに進展することが懸念されるため、ヶ月以内に再度分析を実施し、摩耗の進行状況を確認されることを推奨します。このことは、前回の採油時にほぼ全量更油されているにもかかわらず、計数汚染度がNAS級となり、異常摩耗の早期発見パラメータであるIs値がの乗とやや高いこと摩耗の形態観察の結果、すべり摩擦により発生した摩耗粒子や異物の噛み込みにより発生した切削摩耗が見られること以上のことから判断しました。
報告№109-09094 報告№110-00627 | 分析№109-000890 分析№110-002755 | 110-002755 | は良好と判断します。尚、RBOTがminと新油値のminに比較してmin減少していました。このまま継続使用した場合、この減少傾向から限界値に到達するのは、別紙図RBOTの減少傾向に示すように年月と推定されました。残りの継続使用期間は、約年ヶ月であると予測されます。潤滑油は継続使用可能な状態にあると判断します。≪状態監視とパラメータ≫分析の目的および各分析のパラメータは以下の通りです。特性低下目的：油の分析結果から、や劣化傾向ならびに添加剤の消耗程度、残存寿命などを確認する。粘度JISK全酸価JISK赤外線吸収スペクトルJISK酸化安定度試験JISK汚染目的：油の分析結果から、砂塵あるいは水・異種油などによるや、異物混入の有無を確認する。水分JISK計数汚染度JISB重量汚染度JISB光学顕微鏡観察摩耗目的：油中の摩耗粒子を分析する事により、回転・摺動部の潤滑状態、摩耗劣化の程度、余寿命などを解析する。摩耗診断電子顕微鏡観察JISKX線マイクロアナリシス油中金属濃度）JISK≪分析結果≫特性低下粘度：良好粘度値mm/sの新油値mm/sに対する変化率は-.％であり、当社推奨の管理限界値±％以内に留まっています。全酸価：良好全酸価.mgKOH/gは新油値の.mgKOH/g以内にあることから、問題は無いと判断します。赤外線吸収スペクトル：良好酸化安定度試験：良好酸化安定度試験の結果、数値minは当社推奨の管理限界値min以上に留まっており、現時点での使用は可能と判断します。汚染水分：良好水分値は当社推奨の管理限界値以内に留まっています。計数汚染度：今回は実施していません。重量汚染度：今回は実施していません。光学顕微鏡観察：今回は実施していません。摩耗摩耗診断電子顕微鏡観察・X線マイクロアナリシス：今回は実施していません。油中金属濃度：今回は実施していません。
報告№107-4543 報告№107-4543 | 分析№107-02111 分析№107-02111 | 107-02111 | トライボ診断の結果、泡立ち試験を除く項目は良好でした。泡立ち試験の結果は、一般的には消泡性能が低くいと判断できる値の-ですが、新油値の-と同レベルにあったため、良好と判断します。一方、摩耗粒子の形態観察で外部から混入したと思われる鉄錆、樹脂が観察されたものの、潤滑状態指数は、の乗と濾過設備のない機器であれば正常な潤滑状態にあると判断できる状況でした。但し、潤滑油の摩耗粒子はフィルタに捕捉され、異常な摩耗状態が発生したとしても正常な潤滑状態にあると誤認してしまう可能性があります。フィルタの捕捉の影響による誤認を避けるため、今後の診断に当たっては、これまでの採油箇所に加え、フィルタの捕捉物も分析し、その結果から潤滑状態を評価することを推奨します。尚、フィルタ捕捉物の分析を実施する際には、フィルタ流量、フィルタ使用時間、主機稼働時間などの追加情報が必要です。泡立ち試験の結果、消泡性能が低いと判断できる値であるものの、新油と同レベルにありました。粘度は良好。粘度は.mm/sと新油値mm/sに比較して、粘度変化率は-.％で、当社推奨の管理限界値である±％以内にあり、良好と判断します。粘度は.mm/sでした。粘度は.mm/sでした。粘度指数はでした。粘度指数はでした。泡立ち試験は-でした。泡立ち試験は-と新油と同レベルにあり、消泡性能が新油と同レベルにあることが確認されました。水分は良好。水分はppmと当社推奨の管理限界値の以下であり、良好と判断します。全酸価は良好。全酸価はmgKOH/gと新油値mgKOH/g以内であり、良好と判断します。機器の潤滑状態精密な濾過設備がない機器であれば、潤滑状態指数は正常の範囲にあると判断します。潤滑状態指数は正常の範囲にあると判断します。異常摩耗の早期発見パラメータである潤滑状態指数がの乗と、精密な濾過設備がない機器であれば、潤滑状態指数は正常の範囲にあると判断します。
報告№109-09136 報告№110-00038 | 分析№109-001160 分析№110-000110 | 110-000110 | 、汚染度、潤滑状態は良好でした。潤滑油および軸受は継続使用可能な状態にあると判断します。今後は、本データを初期値として管理されることを推奨します。
|  | 100-02146 | は良好であった。全酸価がmgKOH/gと管理限界値を超え、非常に高い値を示していた。IRの結果、IRチャートに示す通り、油劣化の兆候を示すカルボン酸の吸収が見られることから、全酸価が高い要因は、油劣化が進行したためと判明した。一方、フェログラフィーの結果、摩耗粒子の形態観察の結果、赤錆がやや多く見られることから、この領域になった原因は、主軸や軸受表面が油中の酸成分により腐食して発生する腐食摩耗が発生しているものと考えられた。以上のことから、今後一層の腐食摩耗の進行を止めるために大至急更油を実施されることを推奨する。尚、タービン油の酸化の主原因は、熱によるものが多く、冷却水量の確認、軸受温度変化の確認、潤滑油温度の変化に留意される事も合わせて推奨する。
報告№106-6008 報告№106-6011 | 分析№106-00119 分析№106-00141 | 106-00141 | オーバーホールヶ月後に初期試験を実施した結果、計数汚染度がNAS級と初期値としてはやや高い値でした。摩耗粒子形態観察及びフィルタ写真で外部から混入した鉄錆、砂がやや多く観察されたことから、汚染度が高い原因は、外部から混入した異物の影響と考えられました。なじみ過程が正常な状態で終了した場合、球状粒子は観察される事が少なく、従って、今回のなじみ過程では、局部的な金属接触がごく一部で発生したと考えられます。この接触が、既に正常な状態に推移しているか、或いは、進行しているのかを確認するためには、ヶ月毎にあと回の初期試験を実施されることを推奨します。これらのことは、計数汚染度がNAS級と初期値としてはやや高いこと異常摩耗の早期発見パラメータであるフェログラフィーのIs値がと良好の範囲にあるものの、摩耗粒子の形態観察の結果、摩擦熱が高い場合に発生する球状粒子、外部から混入した鉄錆が観察されたこと以上のことから判断しました。
報告№104-0378 報告№105-6005 | 分析№104-02669 分析№105-00258 | 105-00258 | 回目の初期試験を実施した結果、摩耗は安定していると判断します。但し、摩耗粒子形態観察で外部から混入したと思われる鉄錆・砂が観察されたことから、今後、これらの異物が軸受摺動面に噛み込み摩耗が進行することが懸念されるため、念のため、ヶ月以内に精点Bを実施し、汚染状況及び摩耗の進行状況を確認されることを推奨します。これらのことは、前回に比較して、計数汚染度はランク減少したことSOAP／D-SOAPの鉄及び錫濃度が減少したこと異常摩耗の早期発見パラメータであるフェログラフィーのIs値がと良好の範囲にあるものの、摩耗粒子形態観察の結果、外部から混入した鉄錆・砂が観察されたこと以上のことから判断しました。
報告№108-5046 報告№108-5046 | 分析№108-01880 分析№108-01881 | 108-01881 | カップリング側の軸受で異音が確認された。グリースの物理的性状、軸受の潤滑状態を確認し、カップリング側軸受で確認された異音の発生原因を検討する。グリースの物理的性状グリースの物理的性状を示すちょう度、滴点、全酸価、IRの各データは良好の範囲にあることから、グリースは継続使用可能と判断します。軸受の潤滑状態SOAP／D－SOAPで鉄が検出され、フェログラフィーおよびSEM・XMAで粒子を詳細に観察した結果、鉄、クロムを含む粒子が観察されたものの、カップリング側で観察されたような転がり軸受の寿命の指標となるフレーキングの発生が確認されなかったことから、本軸受は継続使用可能と判断します。尚、報告書の管理表中に示しているSOAP／D-SOAPは、グリース潤滑の場合、摩耗粒子が均一に分散していないため、測定値が大きく変動することがありますので参考値としてお考え下さい。
報告№103-4525 | 分析№103-01147 | 103-01147 | 分析の結果、本軸受は継続使用可能な状態にあると判断します。このことは以下のことから判断しました。異常摩耗の早期発見パラメータであるIs値がの乗とやや高い値を示しているものの、観察されたベアリング軌道面、保持器摺動面から発生した摩耗粒子が小さく、マイルドな摩耗状態で進行していると考えられる。尚、SOAPの鉄濃度がと高い値を示しています。油量リットルから摩耗体積を計算するとmmとなります。この体積からベアリング軌道面の摩耗面積を検討し、この情報を傾向管理する必要がありますので、ベアリング番号をお知らせ下さい。
報告№109-09136 報告№113-00641 | 分析№109-001160 分析№113-002874 | 113-002874 | 消泡性能の低下が確認されました。今後は障害予防を目的に以下の対策を推奨します。追加分析消泡性能が低下した場合、ギヤ歯面での油膜形成に影響が出て摩耗が進展することがありますので、フェログラフィーおよびSOAP-Tを追加して摩耗により発生する油中金属濃度や潤滑状態を確認することを推奨します。泡立ち試験泡立ち試験の結果は、-と新油値が-であるのに比較して高い値となっていたことから、消泡性能が低下していることが分かりました。今後の使用状況によっては油の酸化劣化が進行したり、ギヤ歯面およびベアリング軌道面で油膜切れが発生したりする場合があるため、消泡剤の添加による消泡性能の改善など何らかの対応が必要になると思われます。分析結果消泡性能が低下していることが確認されました。粘度粘度はmm/sと新油値mm/sに比較して、粘度変化率は-％で、当社推奨の管理限界値である±％以内であり、良好と判断します。泡立ち試験泡立ち試験は-と新油に比較して高い値でした。水分は.ppmと当社推奨の管理限界値の以下であり、良好と判断します。酸価は.mgKOH/gと新油値.mgKOH/g以下にあり、良好と判断します。
報告№108-0048 報告№108-0048 | 分析№108-00256 分析№108-00256 | 108-00256 | 更油後に対象設備の近くでコンクリートのハツリ作業を行っていた。その時に、エアーブリーザーのキャップが開いていたため、ハツリ作業で発生したダストがエアーブリーザーから混入した可能性が考えられた。・、汚染度、軸受の潤滑状態を確認する。・運転の可否を判断する。今回の採油は、機器停止中に排油口から実施しているため、油循環中に採油した場合に比較し、油中粒子の沈降の影響を受け、分析データが高濃度に出る可能性があります。今回の分析は以上のことを踏まえて結果を検討しました。分析の結果、計数汚染度はNAS級と当社推奨の管理限界値に到達していました。また、異常摩耗の早期発見パラメータであるフェログラフィーのIs値が高いの乗となっていました。摩耗粒子とフィルタ表面の異物を観察した結果、鉄錆、樹脂等が多く観察されたことから、汚染度が高くなっている原因は、採油の影響と考えられました。今回の採油は機器停止中に排油口から採油を実施しているため、これらの異物は、排油口配管内部に残留していた汚染物、或いは、コンクリートのハツリ作業で混入した異物が検出された可能性が高いと考えられました。汚染度が基準を超えた状態で運転した場合、潤滑部の摩耗速度は、清浄な潤滑状態より桁程度大きな切削摩耗に進展する事が容易に想定されます。したがって、この汚染度での運転は避けるべきと判断します。運転を行うには、油槽内を清浄な潤滑油等で清掃し、清浄な状態であることを確認することが大切です。但し、観察された摩耗粒子は、粒子濃度が高めになる箇所からの採油であるにもかかわらず、正常な潤滑状態下で発生した摩耗粒子が支配的であることから、対象設備の潤滑状態は正常な状態にあると判断します。一方、を示す粘度、水分、全酸価、IRの各データは良好の範囲にあることから、この油は継続使用可能と判断します。尚、上述しましたように、今回の採油は停止中の採油であるため、運転中の採油に比較して汚染度は高目に出ている可能性があります。次回採油のタイミングは、粒子の沈降の影響を極力抑え、油中粒子が均一な分散状態に近い状態で採油が実施できるように、対象設備の運転中、または停止直後に採油を実施されることを推奨します。
報告№105-0263 | 分析№105-01727 | 105-01727 | 濾過前の試料油を分析した結果、前回と同じく摩耗粒子形態観察で金属接触が厳しい場合に発生するシビア粒子が観察されました。サーボシリンダ内壁や圧油ポンプ内部などで厳しい金属接触が発生していると考えられます。今後、このまま摩耗が進行した場合、汚染度が上昇し、バルブ類の動作障害が発生することが懸念されます。これらの障害発生に対する弊害を勘案の上、ヶ月以内に再度分析を実施し、汚染状況及び摩耗の進行状況を確認されることを推奨します。
報告№109-09501 報告№109-09501 | 分析№109-003076 分析№109-003076 | 109-003076 | 、汚染は良好と判断します。潤滑油は継続使用可能な状態にあると判断します。≪状態監視とパラメータ≫分析の目的および各分析のパラメータは以下の通りです。特性低下目的：油の分析結果から、や劣化傾向ならびに添加剤の消耗程度、残存寿命などを確認する。粘度JISK全酸価JISK赤外線吸収スペクトルJISK酸化安定度試験JISK汚染目的：油の分析結果から、砂塵あるいは水・異種油などによるや、異物混入の有無を確認する。水分JISK計数汚染度JISB重量汚染度JISB光学顕微鏡観察摩耗目的：油中の摩耗粒子を分析する事により、回転・摺動部の潤滑状態、摩耗劣化の程度、余寿命などを解析する。摩耗診断電子顕微鏡観察JISKX線マイクロアナリシス油中金属濃度）JISK≪分析結果≫特性低下粘度：良好粘度値mm/sの新油値mm/sに対する変化率は+.％であり、当社推奨の管理限界値±％以内に留まっています。全酸価：良好全酸価.mgKOH/gは新油値の.mgKOH/gに比較変化はないことから問題は無いと判断します。赤外線吸収スペクトル：良好酸化安定度試験：良好酸化安定度試験の結果、数値minは当社推奨の管理限界値min以上に留まっており、現時点での使用は可能と判断します。汚染水分：良好水分値ppmは当社推奨の管理限界値以内に留まっています。計数汚染度：今回は実施していません。重量汚染度：今回は実施していません。光学顕微鏡観察：今回は実施していません。摩耗摩耗診断電子顕微鏡観察・X線マイクロアナリシス：今回は実施していません。油中金属濃度：今回は実施していません。
報告№105-5016 | 分析№105-01356 | 105-01356 | 分析の結果、本軸受は継続使用可能な状態にあると判断します。これらのことは、異常摩耗の早期発見パラメータであるフェログラフィーのIs値がと良好の範囲にあり、ベアリング軌道面から発生した摩耗粒子はマイルドな潤滑状態で発生した摩耗粒子であり潤滑状態は良好な状態で進行していると考えられる。以上のことから判断しました。尚、SOAPの鉄濃度がppm、油量リットルから摩耗体積を計算すると.mmとなります。この体積からベアリング軌道面の摩耗面積を検討し、この情報を傾向管理する必要がありますので、ベアリング番号をお知らせ下さい。
報告№107-0459 報告№107-0459 | 分析№107-02624 分析№107-02624 | 107-02624 | 分析の結果、全てのデータが良好であることから、この油は継続使用可能であり、潤滑状態も正常と判断します。尚、僅かですが軸受メタルの主成分である錫が検出されているため、次回分析時には、油量、スラストメタルの寸法および枚数、主機回転数、直近のメタル交換後の起動定数回数および運転時間、使用油の交換や補充の履歴等の情報をご提供下さい。は良好と判断します。粘度は良好と判断します。粘度はmm/sと新油値mm/sに比較して、粘度変化率は-％で、当社推奨の管理限界値である±％以内にあり、良好と判断します。水分は良好と判断します。水分は.ppmと当社推奨の管理限界値の以下であり、良好と判断します。全酸価は良好と判断します。全酸価は.mgKOH/gと新油値.mgKOH/gに比較して変化はなく、良好と判断します。IRの結果、良好と判断します。IRの結果、油劣化の兆候を示すカルボン酸の吸収が確認されていないことから、良好と判断します。RBOTの結果、良好と判断します。RBOTはminと当社推奨の管理限界値のmin以上であり、良好と判断します。は良好と判断します。計数汚染度は良好と判断します。計数汚染度はNAS級と当社推奨の管理限界値のNAS級以内であり、良好と判断します。重量汚染度は良好と判断します。重量汚染度は.mg/mlと当社推奨の管理限界値のmg/ml以下であり、良好と判断します。機器の潤滑状態SOAP／D－SOAPで軸受の摩耗を示す錫が検出されました。SOAPの結果、軸受の摩耗を示す錫が検出されました。SOAPの結果、軸受の摩耗を示す錫がppm、油の添加剤成分であるリンがppm、バリウムが検出されました。D－SOAPの結果、軸受の摩耗を示す錫が検出されました。D-SOAPの結果、軸受の摩耗を示す錫が、外部から混入したと思われるカルシウム、ナトリウムが共に検出されました。フェログラフィーの結果は良好です。異常摩耗の早期発見パラメータであるフェログラフィーのIs値が－×のマイナス乗と良好の範囲にあり、潤滑状態は正常と判断します。
報告№109-09136 | 分析№109-001160 | 113-000900 | 分析の結果、水分がppmと新油値のppmよりも高い値であることが分かりました。この水分は油面が上下に変動するさいに、いわゆる呼吸現象のようにして油槽内に入った外気の微量水分が蓄積して高くなったと思われます。水分濃度が高いと、亜鉛系の添加剤が加水分解を起こしてスラッジ化したり、摺動面で異常摩耗が発生しやすくなったり、或いは、金属表面の腐食につながるなどの影響が出やすくなります。そのため、部分更油により油中水分濃度を相対的に低下させるか、油量が少ない場合は更油するなどの措置を推奨します。また、汚染度は、重量汚染度がmg/mlと当社が推奨する汚染度の管理限界値を超えていました。SOAP-Tで油の添加剤成分であるカルシウムが検出され、フィルタ表面の異物観察で金属片、鉄錆等が観察されたことから、汚染度が高い要因は、摩耗とスラッジ、そして外部混入異物の影響と推定されました。対象設備現時点において、対象設備は継続使用可能な状態にあると判断しますが、SOAP-Tの鉄、鉛、銅濃度が高濃度であり、且つ、汚染度と水分濃度が高いことから、今後バルブ類の動作障害やフィルタの目詰まりが発生することが懸念されるため、に示す対策を推奨します。更油および油槽内の清掃汚染度と水分濃度が高いことから、これらの影響で今後バルブ類の動作障害やフィルタの目詰まりが発生することが懸念されるため、更油を推奨します。更油をする際には、油槽内を清掃し、更油する新油もNAS級程度の清浄な潤滑油を更油することを併せて推奨します。尚、一部の潤滑油を抜いて新油を補給する部分更油を実施する場合は、精密な濾過機による濾過が合わせて必要です。はフェログラフィーおよびSOAP-Tの結果から総合的に判断した結果、正常な潤滑状態を保持しつつも、局部的に摩擦熱が高いことが確認されました。フェログラフィー【定量分析：Is値】Is値は異常摩耗の早期発見パラメータのつで、摩耗粒子を定量化するために用います。今回のIs値はの乗と高い値でした。フェログラフィー【定性分析：摩耗粒子および摩耗形態観察】分析結果から比較的多く観察された摩耗粒子は、以下の通りでした。正常な摩耗粒子・潤滑状態が正常なマイルド摩耗により発生。黒錆・潤滑状態がやや厳しい凝着摩耗により発生。金属接触が厳しく、且つ、高い摩擦熱が発生していると考えられます。フリクションポリマ・局部的に高圧・高温となる場合に発生。Iカップリング発光分光分析【SOAP-T】検出された金属元素から発生箇所を推定すると、以下の通りでした。鉄、鉛、銅、錫・シリンダ内壁やブッシュ、ポンプ内部リン、亜鉛、カルシウム・添加剤アルミニウム、ナトリウム、モリブデン・外部混入異物重量汚染度は当社推奨の管理限界値を超えていました。計数汚染度計数汚染度は、NAS級と当社推奨の管理限界値のNAS級以下であり、良好でした。重量汚染度は、mg/mlと当社推奨の管理限界値のmg/mlを超えていました。酸価、IRの各データは良好でした。水分は、pmと新油値のppmよりも高い値であることから、水分が混入したと思われます。継続使用した場合、金属表面が腐食して発生する腐食摩耗に進展することが懸念されます。
報告№109-09431 報告№109-09431 | 分析№109-002719 分析№109-002719 | 109-002719 | ・摩耗状態SOAP／D－SOAPの結果で前回に比較して増加していた元素は鉄であり、観察された摩耗粒子は、疲労摩耗粒子が比較的多く観察されました。本軸受内部で発生している摩耗形態は疲労摩耗であることが分かりました。転がり軸受寿命の指標としている摩耗粒子が観察されなかったことから、フレーキングは発生していないと判断できますが、異常摩耗の早期発見パラメータであるフェログラフィーのIs値がの乗から乗に桁上昇していることから、潤滑状態がやや厳しくなっていると思われます。今後、さらに摩耗が進行し、転がり軸受の寿命の指標となるフレーキングに進展することが懸念されます。・汚染度計数汚染度は前回に比較してNAS級からNAS級にランク増加しました。汚染度が増加した要因は、摩耗によるものと思われます。・である粘度、水分、全酸価、IRの各データは良好でした。結論摩耗の進行が若干確認されていますが、現在のところ軸受および潤滑油は継続使用可能な状態にあると判断します。疲労摩耗による摩耗の進行を監視するため、定期的に分析を実施し、摩耗の進行状況を確認されることを推奨します。次回分析の時期を理論的に求めたところ、最短で約時間となります。この時間は、油中汚染物が均一になるために必要とする時間であり、この時間を経過すれば、再分析の結果から状態の傾向を確認することが可能となりますので、これを参考に次回分析時期を検討されることを提案します。
報告№109-09536 報告№109-09536 | 分析№109-003320 分析№109-003320 | 109-003320 | を示す粘度、水分、全酸価の各データは良好でした。泡立ち試験の結果は、-と新油値が-であるのに比較して高い値となっていたことから消泡性能が低下していることが分かりました。潤滑状態の異常の早期発見パラメータである潤滑状態指数は、の乗と濾過設備のない機器であれば正常な潤滑状態にあると判断できます。・消泡性能の低下消泡性の性能が低下していることが確認されたことから、今後の使用状況によっては油の酸化劣化が進行したり、ギヤ歯面およびベアリング軌道面で油膜切れが発生したりする場合があるため、消泡剤の添加による消泡性能の改善など何らかの対応が必要になると思われます。・潤滑状態濾過設備のない機器であれば正常な潤滑状態にあると判断できますが、当該機の潤滑系にはフィルタが設置されているため、別紙インライン・オフラインフィルタの影響に示すとおり、潤滑状態が異常となり大型の摩耗粒子が発生したとしても、粒子の大部分が捕捉されてしまい正常な潤滑状態にあると誤認してしまう可能性があります。このようなフィルタの影響を考慮に入れたLCインデックスは、摩耗がやや厳しい状態に分類されるの乗領域となりました。潤滑状態指数は、前回のの乗から変化がないことから、運転状態が前回と大きな差がなければ、摩耗が安定している状態にあったものと思われます。結論消泡性能の低下が確認されたものの、潤滑油、ギヤおよび転がり軸受は、継続使用可能な状態にあると思われます。現在のところ摩耗は安定した状態にあると思われますが、運転条件によっては摩耗の進行が速まる場合も想定されるため、今後は潤滑油の分析に加えてフィルタ付着物の分析を実施し、異常な摩耗状態発生の有無を精密に確認することを推奨します。摩耗粒子の形態観察で観察された粒子は、μmサイズ以下の粒子が比較的多く観察されており、フィルタ精度μmのオフラインフィルタの効果が低下している可能性があります。オフラインフィルタに目詰まりが発生している可能性がありますので、差圧の上昇またはオフラインフィルタの吐出量の減少がないかご確認下さい。消泡性能の改善は、添加する消泡剤の効果をテストにより確認する必要がありますので、必要な場合は当社営業担当者までお知らせ下さい。泡立ち試験の結果、消泡性能が低下していることが確認されました。粘度粘度は.mm/sと新油値mm/sに比較して、粘度変化率は+.％で、当社推奨の管理限界値である±％以内にあり、良好と判断します。粘度粘度はmm/sでした。粘度指数粘度指数はでした。泡立ち試験泡立ち試験は-と新油に比較して高い値でした。水分はと当社推奨の管理限界値の以下であり、良好と判断します。全酸価全酸価は.mgKOH/gと新油値.mgKOH/g以内にあり、良好と判断します。機器の潤滑状態摩耗粒子の形態観察の結果、ギヤ歯面の摩耗で発生したと推定されるμm以下の摩耗粒子が観察されました。摩耗粒子診断異常摩耗の早期発見パラメータである潤滑状態指数がの乗と正常の範囲にあるものの、摩耗粒子の形態観察の結果、ギヤ歯面の摩耗で発生したと推定されるμm以下の摩耗粒子が観察されました。
報告№106-4582 報告№106-4582 | 分析№106-02901 分析№106-02901 | 106-02901 | 分析の結果、を示す全酸価、IRを除く項目は良好でした。全酸価は、前回と同様に.mgKOH/gと当社推奨の管理限界値内にあるものの、高い値でした。IRの結果で油劣化の兆候を示すカルボン酸が確認されており、全酸価が上昇した要因は、油の劣化によるものと考えられました。今後は、油劣化の進行に注意が必要です。一方、潤滑状態は、本設備には油濾過機が設置されているため、常時、油中粒子が除去されていることを考慮した診断・解析が必要で、ここでは、濾過機が診断に与える影響も検討しました。【減少率】油濾過機が設置されている場合の診断では、濾過機の入口と出口の汚染度を評価して行う必要があります。今回は油濾過機の出口から採取した試料がありませんので、濾過による油中粒子の減少率を推定により求めます。推定には濾過能力が良好とされる一般的な濾過率.として解析を行います。尚、濾過率を考慮した油中粒子数の減少率は油濾過機の吐出量と総油量との比から換算します。本機の油濾過機の吐出量は毎時L、設備油量はLですので、この事から計算した減少率は.となります。【平衡濃度】油濾過機により油中粒子数が時間で％減少するとした場合、油がパスして増加する粒子数は、今回計数汚染度の～μmレンジですと個/mlの％の個/mlとなります。更に、この発生粒子数から、平衡濃度を下式により求めます。平衡濃度＝発生粒子数／減少率・式油濾過機が設置されていない場合の減少率を.とすると平衡濃度は個/mlとなります。このことから分かるように、本試料油中の汚染度は、油濾過機が設置されていることでNAS級と清浄になっていますが、油濾過機がないと仮定した場合、計算により求めたように～μmレンジの汚染度はNAS級以上の汚染状態になる可能性を示唆するものととらえる事が出来ます。他のレンジを同様に計算すると以下のようになり、NAS級以上となります。 前回 今回 ～μm ～μm ～μm ～μm μm以上 等級 級 級以上 【今後の対策】計算により求めた油中粒子数は、前回に比較して増加傾向を示していました。しかし、摩耗粒子形態観察で外部から混入したと思われる鉄錆、砂が多く観察されたことから、油中粒子数が増加した原因は、外部から混入したと思われる異物の影響と考えられました。したがって、現時点では摩耗の進行は発生していないと思われます。但し、全酸価とIRの結果から、油の劣化が確認されたため、ヶ月以内に再度分析を実施し、油劣化状況および摩耗の進行状況を確認することを推奨します。尚、潤滑状態をより精密に確認するため、油槽から採油すると同時に油濾過機の濾過前と濾過後の位置から採油を実施し、分析結果から減少率を導き、その減少率を上記方法により油濾過機がない場合の粒子数を求め、その粒子数の変化により金属接触が進行しているか落ち着いてきているのかを確認されることを推奨します。
報告№107-0366 報告№114-00138 | 分析№107-01900 分析№114-000439 | 114-000439 | 濾過前の試料油を分析した結果、重量汚染度がmg/mlと、処置領域にありました。D-SOAPの結果、油の添加剤成分であるバリウムがppm検出されました。フィルタ表面の異物観察で表面が薄茶色になっていました。D-SOAPで油の添加剤成分であるバリウムがppm検出されたことから、汚染度が高い要因は、油の添加剤成分の析出および劣化により発生したスラッジと考えられます。このスラッジは、粘着性があることからバルブ類の動作障害を発生することが懸念されます。これらの障害発生に対する弊害を勘案の上、濾過、或いは、更油を推奨します。また、常設の濾過機を設置して、汚染度を改善する方法も併せて推奨します。
報告№109-09136 報告№113-00639 | 分析№109-001160 分析№113-002738 | 113-002738_date140312 | 分析の結果、グリースの物理的性状は良好の範囲にあり、軸受の摩耗状態に異常は見られないことから、軸受は継続使用可能と判断します。但し、今後の摩耗推移を確認するためにも傾向監視を継続することが有効です。定期的なトライボ診断実施現状では、軸受異常となるフレーキング粒子※は確認されず継続使用に問題ないものの、切削摩耗、疲労摩耗が発生していることから、今後の摩耗の推移を監視するため、定期的な分析実施を推奨します。※軸受が荷重を受けて回転したとき、内輪、外輪の軌道面および転動体の転動面が、転がり疲労によってうろこ状にはがれて発生する粒子フェログラフィーで観察された代表的な摩耗粒子は以下の通りです。切削粒子・異物や金属表面の微小突起による切削摩耗により発生。疲労摩耗粒子・繰返し応力による金属疲労で発生。大型化するとフレーキングの発生が懸念されます。摩耗形態の中でも切削摩耗は摩耗進行速度が速く、転がり軸受でこの摩耗形態が発生した場合には寿命が分の程度に低下することも知られており、切削摩耗により生じた軌道面の損傷が起点となって転がり軸受の寿命となるフレーキングに進展することから傾向監視による経過監視が必要です。切削摩耗の発生原因となる混入異物が残留している場合、この異物により切削摩耗が継続して発生する可能性があります。グリースのちょう度、滴点、水分、酸価、IRの各データは良好です。
報告№106-0227 報告№106-0283 | 分析№106-01279 分析№106-01528 | 106-01528 | 年月に定期分析を実施した結果、水分がと処置領域にあり、計数汚染度が測定不能でした。そのため、配管から排水を行った。配管から排水を実施したことから、給排油管、油面計の箇所から採油して、現在の水分値を確認する。油面計から採取した試料油を分析した結果、水分はppmと非常に良好領域にありました。
報告№104-0145 | 分析№104-01120 | 104-01120 | 本トライボ診断は、潤滑油を分析し、分析結果から潤滑及び機器の潤滑状態を評価することを目的としました。潤滑潤滑を評価するため、計数汚染度、重量汚染度、光学顕微鏡写真を実施しました。その結果、各分析データは全て良好であり、本試料油使用可能な汚染状態であると判断します。機器の潤滑状態機器の潤滑状態を評価するため、SOAP／D-SOAP、フェログラフィーを実施しました。その結果、SOAP／D-SOAP及びフェログラフィーの各データは全て良好であり、機器の潤滑状態は正常な状態にあると判断します。
報告№109-09209 報告№109-09209 | 分析№109-001622 分析№109-001622 | 109-001622 | 結論本軸受は継続使用可能な状態にあるものの、ちょう度の上昇が確認されたことから、グリースを交換されることを推奨します。尚、報告書の管理表中に示しているSOAP／D-SOAPは、グリース潤滑の場合、摩耗粒子が均一に分散していないため、測定値が大きく変動することがありますので参考値としてお考え下さい。特性低下ちょう度は当社推奨の管理上限値を超えています。ちょう度は当社推奨の管理上限値を超えています。ちょう度はと新グリース値に比較して上昇し、当社推奨の管理上限値であるを超えています。滴点は良好と判断します。滴点はと新グリース値に比較して高くなっていたものの、今回の分析結果には劣化の兆候として現れる有機物・有機化合物が確認されていないことから、基油は良好と判断します。全酸価は良好と判断します。全酸価はmgKOH/gと新グリース値.mgKOH/gに比較してやや高くなっていたものの、今回の分析結果には劣化の兆候として現れる有機物・有機化合物が確認されていないことから、基油は良好と判断します。基油は良好と判断します。酸化劣化の兆候のパラメータである有機物・有機化合物は、今回の分析結果で確認されなかったことから、基油には劣化兆候はなく良好と判断します。摩耗金属濃度で鉄および鉛が検出され、観察された摩耗粒子は微小な鉄系摩耗粒子が観察されています。摩耗粒子の結果、微小な鉄系摩耗粒子が観察されています。摩耗粒子の結果、微小な鉄系摩耗粒子が観察されています。金属濃度SOAPの結果、鉄および鉛が検出されています。金属濃度SOAPの結果、鉄および鉛が検出されています。金属濃度酸溶解法の結果、鉄および鉛が検出されています。金属濃度酸溶解法の結果、鉄および鉛が検出されています。
報告№109-09584 報告№109-09584 | 分析№109-003588 分析№109-003588 | 109-003589 | を示す粘度、水分、全酸価の各データは良好でした。泡立ち試験の結果は、-と新油値が-であるのに比較して高い値となっていたことから消泡性能が低下していることが分かりました。潤滑状態の異常の早期発見パラメータである潤滑状態指数は、のマイナス乗と濾過設備のない機器であれば正常な潤滑状態にあると判断できます。・消泡性能の低下消泡性の性能が低下していることが確認されたことから、今後の使用状況によっては油の酸化劣化が進行したり、ギヤ歯面およびベアリング軌道面で油膜切れが発生したりする場合があるため、消泡剤の添加による消泡性能の改善など何らかの対応が必要になると思われます。・潤滑状態濾過設備のない機器であれば正常な潤滑状態にあると判断できますが、当該機の潤滑系にはフィルタが設置されているため、別紙インライン・オフラインフィルタの影響に示すとおり、潤滑状態が異常となり大型の摩耗粒子が発生したとしても、粒子の大部分が捕捉されてしまい正常な潤滑状態にあると誤認してしまう可能性があります。このようなフィルタの影響を考慮に入れたLCインデックスは、摩耗がやや厳しい状態に分類されるの乗領域となりました。結論消泡性能の低下が確認されたものの、ギヤおよび転がり軸受は、継続続使用可能な状態にあると思われます。尚、今後は障害予防を目的に以下の対策を推奨します。運転条件によっては摩耗の進行が速まる場合も想定されるため、今後は潤滑油の分析に加えてフィルタ付着物の分析を実施し、異常な摩耗状態発生の有無を精密に確認することを推奨します。消泡性能の改善は、添加する消泡剤の効果をテストにより確認する必要がありますので、必要な場合は当社営業担当者までお知らせ下さい。泡立ち試験の結果、消泡性能が低下していることが確認されました。粘度粘度はmm/sと新油値mm/sに比較して、粘度変化率は-.％で、当社推奨の管理限界値である±％以内にあり、良好と判断します。粘度粘度はmm/sでした。粘度指数粘度指数はでした。泡立ち試験泡立ち試験は-と新油に比較して高い値でした。水分はppmと当社推奨の管理限界値の以下であり、良好と判断します。全酸価全酸価は.mgKOH/gと新油値mgKOH/gに比較して高いものの、IRの結果で油劣化の兆候を示すカルボン酸の吸収が確認されていないことから、良好と判断します。機器の潤滑状態精密な濾過設備がない機器であれば、潤滑状態指数は正常の範囲にあると判断します。潤滑状態指数異常摩耗の早期発見パラメータである潤滑状態指数がのマイナス乗と精密な濾過設備がない機器であれば、潤滑状態指数は正常の範囲にあると判断します。
報告№109-09136 報告№111-00671 | 分析№109-001160 分析№111-003390 | 111-003390 | 軸受は継続使用可能な状態にあると判断します。前回に比較してSOAP／D－SOAPの結果で、鉄濃度に変化はなく、異常摩耗の早期発見パラメータであるフェログラフィーのIs値がのマイナス乗と良好でした。前回に比較して計数汚染度はNAS級からNAS級にランク減少し、良好でした。分析結果は良好と判断します。計数汚染度計数汚染度はNAS級と当社推奨の管理限界値のNAS級以内にあり、良好と判断します。重量汚染度はmg/mlでした。は正常と判断します。SOAPSOAPの結果、油の添加剤成分であるリンが検出されました。摩耗により発生する鉄は検出されていないことから、良好と判断します。D－SOAPD－SOAPの結果、摩耗により発生する鉄は検出されていないことから、良好と判断します。フェログラフィー異常摩耗の早期発見パラメータであるフェログラフィーのIs値がのマイナス乗と良好の範囲にあり、潤滑状態は正常と判断します。
報告№108-5033 報告№108-5033 | 分析№108-01109 分析№108-01109 | 108-01109 | トライボ診断の結果、泡立ち試験を除く項目は良好でした。泡立ち試験の結果は、-と新油値の-に比較してやや高い値でした。消泡性能が若干低下していることが確認されたことから、今後の使用時間によっては、油の酸化劣化が進行したり、ギヤ歯面およびベアリング軌道面で油膜切れが発生したりする場合があるため、消泡剤の添加による消泡性能の改善が必要になると思われます。一方、摩耗粒子の形態観察でμm以下の小さな摩耗粒子が観察され、潤滑状態指数はのマイナス乗と濾過設備のない機器であれば、正常な潤滑状態にあると判断できる状況でした。但し、ギヤボックスの油系統にはインラインフィルタとオフラインフィルタがあり、μmサイズ以上の粒子の大部分は捕捉され、異常な摩耗状態が発生したとしても正常な潤滑状態にあると誤認してしまう可能性があります。フィルタの捕捉の影響による誤認を避けるため、今後の診断に当たっては、これまでの採油箇所に加え、インラインフィルタやオフラインフィルタの捕捉物も分析し、その結果から潤滑状態を評価することを推奨します。尚、フィルタ捕捉物の分析を実施する際には、フィルタ流量、フィルタ使用時間などの追加情報が必要です。是非ご提供下さい。泡立ち試験の結果、消泡性能が低下していることが確認されました。粘度は良好。粘度はmm/sと新油値mm/sに比較して、粘度変化率は-％で、当社推奨の管理限界値である±％以内にあり、良好と判断する。粘度はmm/sでした。粘度はmm/sでした。粘度指数はでした。粘度指数はでした。泡立ち試験は-でした。泡立ち試験は-と新油に比較して高い値でした。消泡性能が低下していることが確認されました。水分は良好。水分はppmと当社推奨の管理限界値の以下であり、良好と判断します。全酸価は良好。全酸価は.mgKOH/gと新油値.mgKOH/g以内であり、良好と判断します。機器の潤滑状態精密な濾過設備がない機器であれば、潤滑状態指数は正常の範囲にあると判断します。潤滑状態指数は正常の範囲にあると判断します。異常摩耗の早期発見パラメータである潤滑状態指数がのマイナス乗と、精密な濾過設備がない機器であれば、潤滑状態指数は正常の範囲にあると判断します。
報告№108-5071 報告№110-00233 | 分析№108-02721 分析№110-000888 | 110-000888 | 前回同様にを示す粘度、水分、全酸価、IRの各データは良好でした。泡立ち試験の結果は、-と新油値が-であるのに比較して高い値となっていたことから、消泡性能が低下していることが分かりました。今後の使用状況によっては油の酸化劣化が進行したり、ギヤ歯面およびベアリング軌道面で油膜切れが発生したりする場合があるため、消泡剤の添加による消泡性能の改善など何らかの対応が必要になると思われます。潤滑油は継続使用可能な状態にあるものの、今後は障害予防を目的に以下の対策を推奨します。消泡性能が低下した場合、ギヤ歯面での油膜形成に影響が出て摩耗の発生が進展することがあります。今後は消泡性能低下の影響により摩耗が進展する可能性がありますので、フェログラフィーおよびSOAPを追加するとともに、分析周期を短縮して傾向監視を強化することを推奨します。泡立ち試験の結果、消泡性能が低下していることが確認されました。粘度粘度は.mm/sと新油値mm/sに比較して、粘度変化率は+.％で、当社推奨の管理限界値である±％以内にあり、良好と判断します。泡立ち試験泡立ち試験は-と新油に比較して高い値でした。水分は.ppmと当社推奨の管理限界値の以下であり、良好と判断します。全酸価全酸価は.mgKOH/gと新油値.mgKOH/g以内にあり、良好と判断します。IRIRの結果、新油スペクトルに比較して変化はなく、且つ、油劣化の兆候を示すカルボン酸の吸収が確認されていないことから、良好と判断します。
報告№109-09136 報告№111-00463 | 分析№109-001160 分析№111-002148 | 111-002148 | 軸受は継続使用可能な状態にあると判断します。前回に比較してSOAP／D－SOAPの結果で、鉄濃度に変化はなく、異常摩耗の早期発見パラメータであるフェログラフィーのIs値がのマイナス乗と良好でした。前回に比較して計数汚染度はNAS級から等級に変化はなく、良好でした。分析結果は良好と判断します。計数汚染度計数汚染度はNAS級と当社推奨の管理限界値のNAS級以内にあり、良好と判断します。重量汚染度は.mg/mlと当社推奨の管理限界値のmg/ml以内にあり、良好と判断します。機器の潤滑状態機器の潤滑状態は正常と判断します。SOAPSOAPの結果、摩耗により発生する鉄が検出されていないことから、良好と判断します。D－SOAPD－SOAPの結果、摩耗により発生する鉄が検出されていないことから、良好と判断します。フェログラフィー異常摩耗の早期発見パラメータであるフェログラフィーのIs値がのマイナス乗と良好の範囲にあることから、潤滑状態は正常と判断します。
報告№109-09136 報告№113-00113 | 分析№109-001160 分析№113-000439 | 113-000439 | 潤滑油の劣化はなく、汚染度は良好な範囲にあることから、継続使用可能と判断します。対象機器対象機器は継続使用可能な状態にあると判断します。は、フェログラフィーおよびSOAP/D-SOAPのデータから総合的に解析した結果、正常な状態にあると考えられます。フェログラフィー【定量分析：Is値】Is値は異常摩耗の早期発見パラメータのつで、摩耗程度を定量化するために用います。Is値は前回に比較してのマイナス乗からマイナス乗に低下し、良好でした。フェログラフィー【定性分析：摩耗粒子および摩耗形態観察】分析結果から観察された全ての粒子量は少でした。Iカップリング発光分光分析【SOAP/D-SOAP】検出された金属元素から発生箇所を推定すると、以下の通りでした。鉄、銅、錫・シリンダ内璧、ポンプ内部等リン、バリウム・添加剤カルシウム、アルミニウム、ナトリウム・外部混入異物計数汚染度は前回同様にNAS級から等級に変化はなく、重量汚染度は前回に比較して.mg/mlから.mg/mlに減少し、共に管理限界値以下であり、良好でした。．粘度、水分、酸価、IR、RBOTの各データは良好でした。
報告№109-09136 報告№112-00597 | 分析№109-001160 分析№112-002540 | 112-002540 | ちょう度の上昇が確認され、グリースが軟化していることが分かりました。今後、グリースの漏洩や油膜切れの発生が懸念されるため、以下の対策を推奨します。グリースの交換軟化したグリースを使用した場合、グリースの漏洩や軸受等で油膜切れが発生することが懸念されるため、グリースを交換することを推奨します。グリースの物理的性状滴点、酸価、有機物・有機化合物の各データは全て継続使用可能な範囲にあり良好と判断出来ました。ちょう度ちょう度は、と当社推奨の管理上限値のより若干高くなっており、グリースが軟化していることが分かりました。軟化したグリースを使用した場合、グリースの漏洩や軸受等で油膜切れが発生することが懸念されます。
報告№109-09048 報告№109-09048 | 分析№109-000498 分析№109-000498 | 109-000498 | 機器の潤滑状態分析の結果、摩耗粒子の形態観察では、異物の噛み込みなどで発生する切削粒子、疲労摩耗粒子が多く観察されたことから、摩耗形態は切削摩耗と疲労摩耗が混在していることが分かりました。異常摩耗の早期発見パラメータであるフェログラフィーのIs値がの乗と減速機としては良好な範囲にありますのでやや高い値となっていますが、現在のところは、、潤滑状態は良好な範囲にあると判断します。摩耗形態の中でも切削摩耗は、異物が混入していない状態に比較して摩耗進行速度が速いことから注意が必要ですが必要です。今後は定期的な分析により摩耗の進行状況を確認することを推奨します。主な摩耗発生部位は、SOAPで検出された各種元素の中で鉄、鉛、銅が比較的多かったことから、ギヤ歯面や軸受等の摩耗によるものと考えられます。定期的に傾向を監視する場合の分析周期を理論的に計算したところ、摩耗の進行確認には今回の採油から分時間以上の運転時間が経過すればよいことが分かりましたので、この時間を目安に次回の分析時期を検討して下さい。尚、トライボ診断では、バックラッシの増加量を分析結果から計算できますので、構造が確認できる図面、歯形、歯幅をお知らせ下さい。計算結果をご報告いたします。潤滑油のコンディション油の劣化状況をより精密に判定するには新油との比較が必要です。今後、油劣化の予測を行う場合、新油データが必要ですので、現在使用している貴排水機場保有の新油をご提供下さい。油の劣化状況をより精密に判定するには新油との比較が必要です。今後、油劣化の予測を行う場合、新油データが必要ですので、現在使用している貴排水機場保有の新油をご提供下さい。粘度は良好と判断します。粘度はmm/sとなっています。VGの規格値内にあることから、良好と判断します。尚、粘度は現在使用している貴排水機場保有の新油分析結果を基準に管理する方法が望ましく、次回分析までに新油をご提供下さい。水分は良好と判断します。水分はと当社推奨の管理限界値の以下であり、良好と判断します。全酸価は良好と判断します。全酸価は.mgKOH/gとなっています。全酸価は現在使用している貴排水機場保有の新油分析結果を基準に管理する方法が望ましく、次回分析までに新油をご提供下さい。尚、IRの結果で油劣化の兆候を示すカルボン酸の吸収が確認されていないことから、この全酸価の値は良好の範囲にあると思われます。IRの結果、良好と判断します。IRの結果、油劣化の兆候を示すカルボン酸の吸収が確認されていないことから、良好と判断します。尚、IRも全酸価と同様に、現在使用している貴排水機場保有の新油分析結果を基準に管理する方法が望ましく、次回分析まで新油をご提供下さい。計数汚染度はやや高い値となっています。計数汚染度はやや高い値となっています。計数汚染度はNAS級と当社推奨の管理限界値内にあるものの、やや高い値となっています。重量汚染度はmg/mlとなっています。重量汚染度はmg/mlとなっています。機器の潤滑状態SOAPの結果、鉄、鉛、銅が検出されています。摩耗粒子診断の結果、異物の噛み込みなどで発生する切削粒子、疲労摩耗粒子が多く観察されています。SOAPによる油中金属濃度の結果、鉄が検出されています。SOAPによる油中金属濃度の結果、鉄、油の添加剤成分であるリン、亜鉛、外部から混入したと思われるカルシウム、ケイ素、ホウ素が検出されています。SOAPによる油中金属濃度の結果、鉄、鉛、銅が検出されています。SOAPによる油中金属濃度の結果、鉄、鉛、銅、油の添加剤成分であるリン、亜鉛、外部から混入したと思われるカルシウム、ナトリウムが検出されています。摩耗粒子診断の結果、異物の噛み込みなどで発生する切削粒子、疲労摩耗粒子がやや多く観察されています。異常摩耗の早期発見パラメータであるIs値がの乗とやや高く、摩耗粒子の形態観察の結果、異物の噛み込みなどで発生する切削粒子、疲労摩耗粒子がやや多く観察されています。
報告№109-09136 報告№111-00224 | 分析№109-001160 分析№111-001128 | 111-001128 | 軸受は継続使用可能な状態にあると判断します。但し、銅濃度が増加が確認され、銅を使用した箇所の摩耗が確認されました。銅を使用した箇所のデフレクターやバッフルという部品からの溶出があり、この部品がオイルシールの役目を果たしているため、油漏れの原因となることが懸念されるため、巡視の際には油漏れと油面低下に注意を払う必要があります。また、銅濃度から摩耗体積を計算したところcmとなりました。銅を使用した部品の部品図と組立図を提供いただければ、溶出により減肉した程度が確認できますので、これらの図面をご提供下さい。フェログラフィー異常摩耗の早期発見パラメータとして摩耗粒子を定量化して評価するフェログラフィーのIs値は、前回ののマイナス乗から変化はなく、摩耗が安定していることを示していました。Iカップリング発光分光分析供試のタービン油を分析した結果、検出された金属元素は、鉄、銅、錫、リン、亜鉛、ケイ素、ナトリウムが検出されました。これらの検出された金属元素から発生箇所を推定すると鉄、銅、錫・軸受等リン、亜鉛・オイル添加剤ケイ素、ナトリウム・外部混入異物であると思われます。このうち、機械部品が摩耗したと思われる元素はのグループです。銅の溶出前回に比較してSOAPの結果、銅がppmからppmに増加していました。銅の溶出箇所は、貴社ご提供の図面からデフレクターとバッフルという部品からと考えられます。これらの部品はオイルシールの役目を果たしていることから、溶出が継続した場合、シャフトとのギャップが増大し、油漏れの原因になることが懸念されます。巡視の際には油漏れと油面の低下に注意を払う必要があります。今後は、銅の溶出が継続した場合、ギャップが増大することにより油漏れが発生し、さらには油面低下により潤滑不良が発生し、摩耗が進行することが懸念されます。また、銅濃度の増加は、別紙鉱油の酸化に対する金属触媒の影響に示すように濃度の増加とともに酸化速度が加速することが分かっています。前回に比較して計数汚染度はNAS級から等級に変化はなく、良好でした。分析結果は良好と判断します。計数汚染度計数汚染度はNAS級と当社推奨の管理限界値のNAS級以内にあり、良好と判断します。重量汚染度は.mg/mlと当社推奨の管理限界値のmg/ml以内にあり、良好と判断します。機器の潤滑状態SOAPの結果、前回同様に銅が高い値でした。SOAPSOAPの結果、油の添加剤成分であるリン、亜鉛が検出されました。一方、銅が検出されました。銅を使用した部分の溶出が進行していると考えられます。この溶出は検出された亜鉛系添加剤の成分と銅が反応し、溶出することが知られています。別紙鉱油の酸化に対する金属触媒の影響に示すように銅濃度が増加すると酸化速度が速まりますので、酸化劣化の進行状況を酸価の変化で監視されることを推奨します。D－SOAPD－SOAPの結果、摩耗により発生する鉄および錫が検出されました。フェログラフィー異常摩耗の早期発見パラメータであるフェログラフィーのIs値がのマイナス乗と良好の範囲にあることから、潤滑状態は正常と判断します。
報告№104-4548 報告№104-0236 | 分析№104-01752 分析№104-01791 | 104-01791 | E排脱吸収塔下段循環ポンプ軸受の潤滑油を分析し、トライボ診断を実施しました。その結果、以下の通りでした。軸受の潤滑状態軸受の潤滑状態を知るためフェログラフィー及びSOAP／D-SOAPを実施しました。その結果、軸受内部でやや厳しい金属接触の発生や異物の噛み込みによる摩耗が確認できますが、転がり軸受の寿命を示すフレーキングの発生は確認されず、本軸受は継続使用可能な状態にあると判断します。尚、金属接触により発生した傷が起点となって疲労摩耗に進展することが懸念されます。疲労摩耗の開始時期を確認するため、定期的なトライボ診断を推奨します。潤滑油の劣化潤滑油の劣化状況を確認するため、全酸価及びIRを実施しました。その結果、全酸価が.mgKOH/gと新油値のに比較して増加量が小さく、且つ、IRの結果、新油のスペクトルに比較して変化がないことから、この油は継続使用可能と判断します。
報告№109-09249 報告№111-00170 | 分析№109-001747 分析№111-000928 | 111-000928 | 潤滑油は継続使用可能な状態であり、また運転中における潤滑状態も正常であったものと判断します。本試料油は、汚染や摩耗に関するデータが異常として出やすいドレンバルブから採油されたにもかかわらず、分析の結果は全ての分析項目の値が当社推奨の管理基準値を満たしており、新油分析値との比較結果も問題となる値はありませんでした。分析結果特性低下特性低下に係るパラメータの分析結果は良好と判断します。粘度粘度はmm/sと新油値mm/sに対する粘度変化率は+％で、当社推奨の管理限界値である±％以内にあり、良好と判断します。全酸価添加タービン油の全酸価は、油メーカによって初期値が違うため統一した管理基準を設定するのが困難であることから、当社では管理限界値を設定しておらず、新油分析値との比較及び他の分析項目の結果より全酸価の状態判断を行います。その結果、全酸価はと新油値.mgKOH/gに比較して若干高くなっていますが、IRチャートに示すように劣化の兆候として現れるカルボン酸などの有機物・有機化合物の発生が確認されていないことから、良好と判断します。酸化安定度酸化安定度はminであり、当社推奨の管理限界値のmin以上であることから良好と判断します。有機物・有機化合物有機物・有機化合物は、IRチャートによる新油分析値との比較の結果、cm-付近に劣化の兆候を示すカルボン酸の吸収が確認されていないことから、良好と判断します。色相はLであり、新油値のL.に比較して大きな変化はないことから、良好と判断します。汚染に係るパラメータの分析結果は良好と判断します。水分はppmであり、当社推奨の管理限界値の以下であることから良好と判断します。汚染粒子数はNAS級であり、当社推奨の管理限界値のNAS級以内であることから良好と判断します。汚染度物重量は.mg/mlであり、当社推奨の管理限界値のmg/ml以内であることから良好と判断します。摩耗運転中における潤滑状態は正常であったものと判断します。異常摩耗の早期発見パラメータであるフェログラフィーのIs値がのマイナス乗と当社基準値と比較して良好の範囲にあったことから、潤滑箇所の潤滑状態は正常と判断します。金属濃度SOAP法により金属濃度を測定した結果、金属元素は検出されませんでした。金属濃度酸溶解法により金属濃度を測定した結果、潤滑箇所で発生する金属接触によって検出される錫が、外部から混入したと思われるカルシウムが、ナトリウムが検出されましたが僅かであり良好と判断します。
報告№109-09136 報告№111-00381 | 分析№109-001160 分析№111-001806 | 111-001806 | 潤滑油および減速機は継続使用可能な状態にあり、保守サイクルおよび手法は問題ないと判断します。なお、今後は摩耗と油劣化の進行状況を把握しながら管理するため、以下のことを推奨します。定期的な分析切削摩耗の進行を監視するため、定期的に分析を実施し、摩耗の進行状況を確認することを推奨します。バックラッシによる評価トライボ診断では、バックラッシの増加量を分析結果から計算できますので、構造が確認できる図面、ギヤの形式、歯形、モジュール、歯数、歯幅をお知らせ下さい。計算結果をご報告いたします。フェログラフィー異常摩耗の早期発見パラメータとして摩耗粒子を定量化して評価するフェログラフィーのIs値は、潤滑状態が正常なの乗でした。摩耗粒子の形態で比較的多く観察された粒子は、潤滑状態が正常な場合に発生する摩耗粒子、異物の噛み込みにより発生する切削粒子でした。これらの摩耗粒子が観察された場合、潤滑部で発生している摩耗形態は、正常なマイルド摩耗と異物による切削摩耗であることが分かります。減速機で切削摩耗が発生した場合、減速機内部で使用されている転がり軸受が切削摩耗により生じた軌道面の損傷が起点となって寿命が分の程度に低下することがあることから、切削摩耗には十分注意する必要があります。切削摩耗の発生原因となる混入異物が残留している場合、この異物により切削摩耗が継続して発生する可能性があります。電子顕微鏡・X線マイクロアナリシス観察された粒子をSEM・XMAで詳細に分析した結果、粒子には鉄、クロム、マンガンが比較的多く含まれており、成分割合から粒子は主にギヤ歯面やベアリングから発生していると推定できました。Iカップリング発光分光分析供試の潤滑油を分析した結果、検出された金属元素は、SOAP-Tの結果表に示すように、鉄、銅、錫、リン、亜鉛、カルシウム、アルミニウム、ナトリウムが検出されました。これらの検出された金属元素から発生箇所を推定すると鉄、銅、錫・ギヤ・軸受等リン・オイル添加剤亜鉛、カルシウム、アルミニウム、ナトリウム・外部混入異物であると思われます。このうち、機械部品が摩耗したと思われる元素はのグループです。計数汚染度は良好でした。粘度、水分、酸価、IRの各データは良好でした。
報告№109-09136 報告№113-00487 | 分析№109-001160 分析№113-002021 | 113-002021 | 対象設備は継続使用可能な状態にあると判断します。はフェログラフィーおよびSOAP／D-SOAPの結果から総合的に判断した結果、正常な状態にあると考えられます。フェログラフィー【定量分析：Is値】Is値は異常摩耗の早期発見パラメータのつで、摩耗粒子を定量化するために用います。Is値は前回に比較してのマイナス乗から変化はなく、低い値でした。フェログラフィー【定性分析：摩耗粒子および摩耗形態観察】分析結果から観察された全ての粒子量は少でした。Iカップリング発光分光分析【SOAP／D-SOAP】検出された金属元素から発生箇所を推定すると、以下の通りでした。鉄、鉛、銅、アンチモン、錫・ギヤ、軸受等リン、亜鉛・添加剤カルシウム、アルミニウム、ナトリウム・外部混入異物計数汚染度、重量汚染度は共に良好でした。
報告№109-09136 報告№111-00352 | 分析№109-001160 分析№111-001611 | 111-001611 | 潤滑油および軸受は継続使用可能な状態にあると判断します。前回に比較してSOAP／D－SOAPの結果で、鉄および錫濃度に変化はなく、異常摩耗の早期発見パラメータであるフェログラフィーのIs値がのマイナス乗と良好で、摩耗は安定していることが確認されました。前回に比較して計数汚染度はNAS級からNAS級にランク減少し、良好でした。IR酸化度、全酸価、RBOTの各データは良好でした。なお、別紙RBOTの減少傾向から油の余寿命を求めた結果、本試料は直近の更油から起算して稼働日数が日まで使用可能であることが分かります。
報告№101-0285 | 分析№101-02783 | 101-02784 | 分析の結果、前回に比較して、計数汚染度、重量汚染度、SOAP／D－SOAPの鉄及び錫濃度、フェログラフィーのIs値の各データに大きな変化がなく、摩耗は安定しているものと判断します。
報告№107-0366 報告№112-00706 | 分析№107-01900 分析№112-003252 | 112-003252 | 濾過前の試料油を分析した結果、摩耗粒子の形態観察で異物の噛み込みや金属表面の微小突起により発生する切削粒子が比較的多く観察されました。切削摩耗は、他の摩耗形態に比較して摩耗進行速度が速く注意が必要で、定期的なトライボ診断による状態監視が必要と考えます。切削摩耗の原因となる混入異物が残留している場合、この異物により切削摩耗が継続して発生する可能性があります。これらの障害発生に対する弊害を勘案の上、ヶ月後に再分析を実施し、汚染度および摩耗の進行状況を確認されることを推奨します。尚、補給によりRBOTが前回に比較してmin増加していますので、今後は今回のRBOT値によりデータ管理を行います。
報告№109-09136 報告№114-00168 | 分析№109-001160 分析№114-000497 | 114-000497 | 分析の結果、潤滑油の粘度が新油値に比較して、+.％も高い値となっていました。試料は更油後の油であることから、粘度グレード、或いは油名が間違っている可能性が考えられます。IRを実施して新油のスペクトルと比較したところ、一致しない箇所があったことから、油名が間違っていると思われます。油名の再確認および当該機の適正粘度の確認粘度が新油値に比較して高い値であったことから、油名の再確認を推奨します。また、当該機の適正粘度を確認し、充填されている油の粘度が適正であるか確認することを併せて推奨します。粘度が新油値に比較して高い値でした。粘度粘度は、.mm/sと新油値mm/sに比較して、粘度変化率は+.％で、当社推奨の管理限界値である±％を超えていました。粘度グレード、或いは油名が誤っている可能性が考えられます。水分は、.ppmと当社推奨の管理限界値の以下にあり、良好です。塩基価は、mgKOH/gと当社推奨の管理限界値であるmgKOH/g以上あり、良好と判断します。ペンタン不溶分ペンタン不溶分は、.mass％と良好です。
報告№103-0228 | 分析№103-02206 | 103-02206 | 分析の結果、軸受メタルの摩耗が確認されました。今後、更に摩耗が進行する場合があるため、ヶ月以内に再度分析を実施し、摩耗の進行状況を確認されることを推奨します。これらのことは、異常摩耗の早期発見パラメータであるフェログラフィーのIs値が、.と良好の範囲にあるものの、摩耗粒子形態観察で、ホワイトメタルがやや多く観察されたことD－SOAPで、メタルの主成分である鉛がppm検出されたこと以上のことから判断しました。尚、軸受の使用限界を推定するために必要ですから、軸受の直径及び幅、油量、回転数をお知らせ下さい。
報告№109-09136 報告№112-00589 | 分析№109-001160 分析№112-002443 | 112-002443_date130409 | グリースグリースの物理的性状は、ちょう度の低下が確認されグリースの硬化により油分の流動性がなくなり、軸受等で油膜が保持されにくくなる可能性がありますので、以下の対策を推奨します。軸受は継続使用可能な状態にあると判断します。但し、凝着摩耗が発生しており、今後も摩耗の進行を傾向監視するため、以下の対策を推奨します。新グリースの入替または適時給脂ちょう度の低下がみられ、グリースが硬化していることが確認されました。硬化したグリースを使用した場合、油分の流動性がなくなり、軸受等で良好な油膜が保持されにくくなる可能性があるため、新グリースの入替または適時給脂されることを推奨します。異種グリースの混入およびグリース名の確認分析データから新グリースと一致しないデータが確認されたことから、異種グリースの混入またはグリース名が違っている可能性があります。グリースは設備の条件にあった適正な性能のものを使用することが重要であるため、異種グリースの混入の有無、グリース名を再確認することを推奨します。定期的な分析定期的に分析を実施することにより、データの変化から異常の兆候を早期に発見することが可能となります。また、今回は対象設備の初回分析であるため、あと最低でも回分析を実施し、分析データの変化を確認することを推奨します。尚、分析結果からSOAP-Tの鉄濃度が比較的高く、今後、凝着摩耗の進行が懸念されるため、出来るだけ早めに回目の分析を実施することを推奨します。グリースの物理的性状グリースの物理的性状は、劣化はなく良好と判断します。しかし、異種グリースの混入、またはグリース名の誤りが考えられます。ちょう度ちょう度は、と当社推奨の管理上限値のより低くなっており、グリースが硬化していることが分かりました。水分は、.％と新グリース値の.％よりも高い値でしたが、グリースの水分濃度は一般的に.～％が適正であるため、良好と判断します。酸価は、mgKOH/gと新グリース値.mgKOH/gに比較すると高い値でしたが、IRの結果から、グリースの酸化劣化の兆候を示すカルボン酸の吸収が確認されないことから、良好と判断します、しかし、新油と使用油のスペクトルパターンが一致していない箇所が確認されていますので、異種グリースの混入、またはグリース名の誤り等が考えられます。IRIRの結果、グリースの酸化劣化の兆候を示すカルボン酸の吸収が確認されないことから良好と判断します。しかし、使用グリースと新グリースのスペクトルパターンが一致しない箇所が確認されました。異種グリースの混入、またはグリース名の誤りなどが考えられます。滴点滴点は、採取試料が不足のため測定することが出来ませんでしたが、上記の項目の結果をもってグリースの物理的性状の判断を行いました。はフェログラフィーおよびSOAP-Tの結果から総合的に判断した結果、継続使用は可能ですが、機器の機能を保持するためにも傾向管理が有用と考えます。フェログラフィー【定性分析：摩耗粒子および摩耗形態観察】観察された摩耗粒子は、以下の通りでした。正常な摩耗粒子・潤滑状態が正常なマイルド摩耗により発生。シビア粒子・潤滑状態がやや厳しい凝着摩耗により発生。金属潤滑部が局部的に油膜切れを起していると考えられます。疲労摩耗粒子・繰返し応力を受けて発生。黒錆・潤滑状態がやや厳しい凝着摩耗により発生。金属接触が厳しく、且つ、高い摩擦熱が発生していると考えられます。観察された摩耗粒子の中でもシビア粒子、黒錆は、注意が必要です。シビア粒子、黒錆は、凝着摩耗に分類されます。これらの摩耗粒子は、軌道面で凝着、破断を繰り返し、この過程で生じる移着粒子が成長して摩耗粒子となります。そのため、軌道面では局部的に油膜切れが発生していることを示しています。この状態が継続した場合、摩耗粒子のサイズは徐々に大型化していき、軸受の損傷に至る場合がありますので、傾向監視が必要です。Iカップリング発光分光分析【SOAP-T】検出された金属元素から発生箇所を推定すると、以下の通りでした。鉄、鉛、ニッケル、錫・軸受等リン、亜鉛、カルシウム、バリウム、ナトリウム・添加剤、増ちょう剤、外部混入異物鉄以外に、鉛、錫が比較的高い値でした。これらの元素が含まれている材質は、以下の点が考えられます。一般にすべり軸受に使用されるホワイトメタル転がり軸受の保持器で使用されるアルミ合金以前使用していたグリースが使用グリースと混合した一般にすべり軸受に使用されるホワイトメタルがありますが、本軸受は転がり軸受であり、図面から材質でホワイトメタルを使用している箇所は確認されませんでした。転がり軸受にアルミ合金が使用されていれば、アルミニウムと共に鉛、錫が検出されますが、アルミニウムは検出されていないことから、検出された元素は保持器が摩耗したものである可能性は低いと考えられました。グリースは流動性が低く、新グリースを補給しても油槽内にある全てのグリースが入れ替わることは困難であることから、今回使用されているグリースに入っていない成分が検出された要因は、以前使用していたグリースに含まれていた金属成分が、今回の使用グリースと混合して鉛、錫が検出されたか、或いは、IRの結果で新グリースのIRスペクトルと一致しない箇所が確認されていることから、異種グリースの混入、またはグリース名の誤りなどが考えられます。
報告№109-09094 報告№109-09094 | 分析№109-000907 分析№109-000907 | 109-000907_100127 | 分析評価者：佐々木義憲保有資格：ICMLMLAⅠ設備保全技能士級ISO-準拠機械状態監視診断技術者カテゴリーⅠ分析の結果、全てのデータが良好である事から、この油は継続使用可能と判断します。但し、酸化安定度は当社推奨の管理限界値内にありますが、本試料油は年月日に油の入替を実施していますので、その際に全量実施されていた場合、今回採油から日後の年月日に当社推奨の管理限界値に到達することが予想されます。このことから、本試料油は次回定検前に更油が必要となりますので、更油時期をご検討下さい。≪状態監視とパラメータ≫分析の目的および各分析のパラメータは以下の通りです。特性低下目的：油の分析結果から、や劣化傾向ならびに添加剤の消耗程度、残存寿命などを確認する。粘度JISK全酸価JISK赤外線吸収スペクトルJISK酸化安定度試験JISK汚染目的：油の分析結果から、砂塵あるいは水・異種油などによるや、異物混入の有無を確認する。水分JISK計数汚染度JISB重量汚染度JISB光学顕微鏡観察摩耗目的：油中の摩耗粒子を分析する事により、回転・摺動部の潤滑状態、摩耗劣化の程度、余寿命などを解析する。摩耗診断電子顕微鏡観察JISKX線マイクロアナリシス油中金属濃度）JISK≪分析結果≫特性低下粘度：良好粘度値mm/sの新油値mm/sに対する変化率は+％であり、当社推奨の管理限界値±％以内に留まっています。全酸価：良好全酸価.mgKOH/gは新油値の.mgKOH/gに比較し高くはあるものの、有機物・有機化合物試験の結果で油劣化の兆候を示すカルボン酸の吸収が見られないことから問題は無いと判断します。赤外線吸収スペクトル：良好酸化安定度試験：要処置酸化安定度試験の結果、数値minは当社推奨の管理限界値min以上に留まっており、現時点での使用は可能と判断します。但し、本試料油は年月日に油の入替を実施していますので、その際に全量実施されていた場合、今回採油から日後の年月日に当社推奨の管理限界値に到達することが予想されます。このことから、本試料油は次回定検前に更油が必要となりますので、更油時期をご検討下さい。汚染水分：良好水分値ppmは当社推奨の管理限界値以内に留まっています。計数汚染度：今回は実施していません。重量汚染度：今回は実施していません。光学顕微鏡観察：今回は実施していません。摩耗摩耗診断電子顕微鏡観察・X線マイクロアナリシス：今回は実施していません。油中金属濃度：今回は実施していません。
報告№103-0186 | 分析№103-01625,1627 | 103-01625_1627 | C戻りガスブロアのストレーナの差圧が試運転時から高くなっていたため、同型のC戻りガスブロアの潤滑油を分析し、参考データとすることを目的としました。分析の結果、油中の汚染状態を示す計数汚染度、重量汚染度、機器の摩耗状況を示すSOAP／D-SOAPの各データは、Cの分析結果に比較して、大きな差異は確認されず、いずれも良好な状態を示していました。
報告№109-09136 報告№112-00382 | 分析№109-001160 分析№112-001579 | 112-001579 | 潤滑油および対象設備は継続使用可能な状態にあると判断します。但し、今後も摩耗の進行を傾向監視するため、以下の対策を推奨します。更油或いは部分更油による水分濃度の調整水分の影響により金属表面で腐食摩耗が発生し、発生した鉄錆等の粒子が潤滑部に噛み込み摩耗が進行することがありますので、更油或いは部分更油などにより相対的に水分濃度を低くするなどの方法を推奨します。定期的な分析凝着摩耗の進行を監視するため、定期的に分析を実施し、分析データによる摩耗の進行状況を確認することを推奨します。はフェログラフィーおよびSOAP-Tの結果から総合的に判断した結果、やや厳しい状態にあると考えられます。フェログラフィー【定量分析：Is値】Is値は異常摩耗の早期発見パラメータのつで、摩耗粒子を定量化するために用います。前回に比較してIs値はの乗から乗に低下したものの、やや高い値でした。フェログラフィー【定性分析：摩耗粒子および摩耗形態観察】分析結果から比較的多く観察された粒子は、以下の通りでした。正常な摩耗粒子・潤滑状態が正常なマイルド摩耗により発生。シビア粒子・潤滑状態がやや厳しい凝着摩耗により発生。金属潤滑部が局部的に油膜切れを起していると考えられます。黒錆・潤滑状態がやや厳しい凝着摩耗により発生。金属接触が厳しく、且つ、高い摩擦熱が発生していると考えられます。Iカップリング発光分光分析【SOAP-T】検出された金属元素から発生箇所を推定すると、以下の通りでした。鉄、鉛、銅・軸受等リン、亜鉛、カルシウム・添加剤アルミニウム、ナトリウム・外部混入異物クランクメタルの摩耗前回に比較してSOAP-Tで銅がppmからppmに増加していたことから、銅を使用した箇所の溶出・摩耗が進行していると推定されます。ディーゼル機関の潤滑油で銅が検出される場合は、クランクメタルが考えられます。ディーゼルエンジンのクランクメタルは積層構造になっており、クランクメタルの最表面はホワイトメタル層が存在し、その下にニッケル層、さらにその下には銅と鉛の合金であるケルメット層が存在します。ディーゼルエンジンのメタルは、設計上、油膜が正常に形成される流体潤滑が基本であることから、通常の使用においては摩耗しにくいと思われますが、メタルの潤滑部に流体潤滑になりにくい部分が発生するとメタル表面の軟質金属部が摩耗しメタル部のすぐ下のニッケル部まで摩耗し始め、ホワイトメタル層の主成分である錫や鉛、そしてメタルの第二層のニッケルやバックメタルの銅が検出されます。今後、摩耗が進行した場合、軸受が焼付を起こす可能性があるため、注意が必要です。その他の銅を使用した箇所の溶出・摩耗その他に潤滑油系統内で銅を使用している箇所は、潤滑油冷却器の配管などが考えられます。この箇所で溶出・摩耗が発生する場合は以下のことが考えられます。潤滑油冷却器の配管で摩耗していた場合、配管取付け部に緩みが生じて配管が振動し、継手部が外れたり、亀裂が生じて冷却水の混入にいたる場合があります。亜鉛系添加剤の影響により、潤滑油冷却器の配管で溶出していた場合、ピンホールが発生して冷却水の混入に至る場合があります。今後、油劣化の進行や水分濃度が上昇することに注意が必要です。前回に比較して計数汚染度はNAS級から変化はないものの、汚染されていました。フィルタ表面の異物観察で鉄錆、砂等が観察されたことから、汚染度が高い要因は、摩耗と外部混入異物の影響と思われます。粒度分布粒度分布は.～μmの範囲にあり、.μmにピークが確認されました。μm以下の粒子が多いことから、燃焼して発生したすす等であることが分かります。粘度、IRの各データは良好でした。尚、酸価は、当社に新油データがなかったものの、IRの結果で油劣化の兆候を示すカルボン酸の吸収が確認されていないことから、良好と判断します。水分は、ppmと当社推奨の管理限界値を超えていました。今後、水分の影響でエンジン内部に錆が発生し、その影響で摩耗が発生する懸念があります。
報告№109-09609 報告№109-09609 | 分析№109-003757 分析№109-003757 | 109-003757 | ・摩耗状態SOAP／D－SOAPの結果、前回同様に潤滑油中からは摩耗により発生した鉄が検出されました。検出された金属は、粒子観察の結果から異物の噛み込みなどで発生する切削粒子と疲労摩耗粒子でした。これらのことから、潤滑部で発生している摩耗形態が切削摩耗疲労摩耗の混在であることが分かりました。異常摩耗の早期発見パラメータであるフェログラフィーのIs値が前回のの乗から乗に桁上昇したものの、転がり軸受寿命の指標としている摩耗粒子も観察されなかったことから、フレーキングは発生しておらず、潤滑状態は安定しているものと判断します。・汚染度計数汚染度は前回同様のNAS級以上と汚染されていました。汚染度が高い要因は、摩耗によるものと思われます。・粘度、水分、全酸価、IRの各データは良好でした。潤滑油および軸受は継続使用可能な状態にあると判断できますが、以下の対策が必要です。本機は、回転数がrpmときわめて低速であることから、潤滑状態が急変し異常摩耗に進展することはないと推定されます。しかし、切削摩耗等の進行が想定されるため、今後も定期的に分析を実施し、摩耗の進行状況を確認することを推奨します。次回分析の時期を理論的に求めたところ、最短で約時間となります。この時間は、油中汚染物が均一になるために必要とする時間であり、この時間を経過すれば、再分析の結果から状態の傾向を確認することが可能となりますので、これを参考に次回分析時期を検討されることを提案します。
報告№107-4543 報告№107-6562 | 分析№107-02132 分析№107-02282 | 107-02282 | トライボ診断の結果、粘度を除く項目は良好でした。粘度は、新油値のmm/sに比較し変化率が-％のmm/sとなっており、当社推奨の管理限界値である±％を超えていました。IRの結果、異種油の混入や劣化の進行が確認されなかったことから、粘度の低下は、潤滑油の製造ロットによる差異、または、潤滑油の分子がせん断作用を受け粘度が低下したことなどが考えられます。現在のところ、本試料油は継続使用可能な状態にありますが、定期的に分析を実施し、粘度の低下および油の劣化の進行状況を確認することを推奨します。尚、補充用として○○WFに保管している新油がありましたら、ml程度ご提供下さい。新油の粘度をチェックいたします。粘度が当社推奨の管理限界値を超えていました。粘度は当社推奨の管理限界値を超えていました。粘度はmm/sと新油値mm/sに比較して、粘度変化率は-％で、当社推奨の管理限界値である±％を超えていました。粘度はmm/sでした。粘度はmm/sでした。粘度指数はでした。粘度指数はでした。水分は良好。水分はと当社推奨の管理限界値の以下であり、良好と判断します。全酸価は良好。全酸価は.mgKOH/gと新油値.mgKOH/g以内であり、良好と判断します。
報告№109-09250 報告№109-09250 | 分析№109-001807 分析№109-001807 | 109-001807 | 潤滑油の特性低下が見られないため、本潤滑油は汚染物を除去することで継続使用可能と判断します。但し、軸受摺動面では切削摩耗と凝着摩耗の発生が確認されており、今後継続して発生することが懸念されるため、再度分析を実施し、摩耗の進行状況を傾向監視することを推奨します。特性低下特性低下に係るパラメータの分析結果は良好と判断します。粘度粘度はmm/sと新油値mm/sに対する粘度変化率は-.％で、当社推奨の管理限界値である±％以内にあり、良好と判断します。全酸価添加タービン油については、当社では管理限界値を設定しておらず、新油分析値との比較及び他の分析項目の結果より全酸価の状態判断を行います。その結果、全酸価は.mgKOH/gと新油値以内にあり、良好と判断します。酸化安定度酸化安定度minであり、当社推奨の管理限界値のmin以上であることから、良好と判断します。有機物・有機化合物有機物・有機化合物は、IRチャートによる新油分析値との比較の結果、cm-付近に劣化の兆候を示すカルボン酸の吸収が確認されていないことから、良好と判断します。色相はLであり、新油値のL.に比較して大きな変化はないことから、良好と判断します。汚染に係るパラメータの分析結果は、汚染粒子数が当社推奨の管理限界値に到達していました。水分はppmであり、当社推奨の管理限界値の以下であることから、良好と判断します。汚染粒子数はNAS級であり、当社推奨の管理限界値のNAS級に到達していました。汚染度物重量はmg/mlであり、当社推奨の管理限界値のmg/ml以内であり、良好と判断します。摩耗フェログラフィーによる摩耗粒子の観察の結果、異物の噛み込みなどで発生する切削粒子、金属接触が厳しい場合に発生するシビア粒子が観察されました。異常摩耗の早期発見パラメータであるフェログラフィーのIs値がの乗と高く、摩耗粒子の形態観察の結果、異物の噛み込みなどで発生する切削粒子、金属接触が厳しい場合に発生するシビア粒子が観察されました。金属濃度SOAP法により金属濃度を測定した結果、潤滑箇所で発生する金属接触によって検出される鉄がppmと僅かに検出されましたが、良好と判断します。金属濃度酸溶解法により金属濃度を測定した結果、潤滑箇所で発生する金属接触によって検出される鉄が、銅が、外部から混入したと思われる亜鉛が、カルシウムが検出されました。
報告№107-6019 報告№107-6534 | 分析№107-01038 分析№107-01039 | 107-01039 | 精点Aを実施した結果、摩耗の安定が確認され、潤滑油も継続使用可能と判断します。但し、摩耗粒子形態観察で金属接触が厳しい場合に発生するシビア粒子とともに、外部から混入したと思われる砂等の異物が観察され、フィルタ写真でも、金属片、砂および鉄錆が見られたことから、今後これらの異物が軸受摺動面に噛み込み摩耗が進行することが考えられます。念のため、ヶ月後に精点Bを実施し、汚染度および摩耗の進行状況を確認することを推奨します。これらのことは、前回に比較して、計数汚染度は等級に変化がないことSOAP／D-SOAPの鉄および錫濃度に変化がないこと異常摩耗の早期発見パラメータであるフェログラフィーのIs値がと良好の範囲にあるものの、摩耗粒子形態観察の結果、金属接触が厳しい場合に発生するシビア粒子、外部から混入したと思われる砂がやや多く観察されたことフィルタ写真でも金属片、砂および鉄錆が見られたこと以上のことから判断しました。
報告№103-6110 | 分析№103-02012 | 103-02012 | 精点Aを実施した結果、全酸価が.mgKOH/gと当社推奨の管理限界値を大きく超えていました。IRで油劣化の兆候を示すカルボン酸の吸収が見られたことから、全酸価が高い要因は、油劣化によるものと考えられました。今後、油中の酸成分により金属表面が腐食して発生する腐食摩耗を予防するため、至急更油が必要と判断します。貴店所の他の発電所での例では、上昇し続けた全酸価のタービン油を使用していて、軸受メタルが腐食摩耗により全損した例もありますので、至急更油が必要です。全量更油できない場合は、分の程度を入れ替えるなどして、再度精点Aを実施し、油の劣化状況を確認されることを推奨します。これらのことは、全酸価が.mgKOH/gと当社推奨の管理限界値を超えており、IRで油劣化の兆候を示すカルボン酸の吸収が見られたこと以上のことから判断しました。
報告№109-09136 報告№113-00211 | 分析№109-001160 分析№113-000822 | 113-000822_date130829 | 潤滑油の劣化はないものの、油中の汚染度が高い値でした。軸受現時点での軸受は直ちに異常な状態にはならないと思われますが、D-SOAPの分析結果で鉄がppmと高濃度で検出されました。又、同時にクロムも検出されています。一般にクロムはベアリング鋼に含有される金属で、これが検出された場合は、ベアリングの転動・軌道面に何らかの異常の兆候が認められることがあります。振動による監視が可能であれば振動の監視を強化し、ベアリング交換を計画するとともに、再分析により傾向監視の強化を推奨します。今回の分析結果には軸受が損傷した場合に発生するフレーキング粒子が観察されていないことから、現状は問題ないと思われます。但し、摩耗は確実に進展すると推定されますので、定期的な分析により今後の摩耗進行の有無を確認することを推奨します。定期的な分析摩耗粒子の形態観察で、疲労摩耗、切削摩耗が観察されたことから、今後の摩耗進行を監視するため、定期的に分析を実施することを推奨します。オイルリングの確認D－SOAPで銅がppmと高濃度で検出されていることから、オイルリングの摩耗が懸念されるため、状態を確認することを推奨します。シリコン系のグリースや添加剤の確認シリコン系の添加剤やグリースを使用している箇所があるかについてご確認下さい。最適な採油方法本試料油は、機器停止中に軸受箱排油口から採油されているため、分析データが高濃度に出ていると推定されます。正確なデータによる診断を行うためにも、今後の採油は、極力運転中もしくは停止直後の油槽中層部から実施されることを推奨します。はフェログラフィーおよびSOAP／D-SOAPの結果から総合的に判断した結果、継続使用は可能ですが、今後の機器の機能を確認するためにも傾向管理が有用と考えます。フェログラフィー【定量分析：Is値】Is値は異常摩耗の早期発見パラメータのつで、摩耗程度を定量化するために用います。今回のIs値はの乗と、高い値でした。フェログラフィー【定性分析：摩耗粒子および摩耗形態観察】分析結果から観察された代表的な粒子は、以下の通りでした。切削粒子・異物や金属表面の微小突起による切削摩耗により発生。疲労摩耗粒子・繰返し応力を受けて発生。観察された摩耗粒子の中でも切削粒子は、将来的な摩耗の進行に繋がる可能性を示唆しているため、傾向監視が必要と思われます。摩耗形態の中でも切削摩耗は摩耗進行速度が速く、転がり軸受でこの摩耗形態が発生した場合には寿命が分の程度に低下することも知られており、切削摩耗により生じた軌道面の損傷が起点となって転がり軸受の寿命となるフレーキングに進展することから傾向監視による経過監視が必要です。切削摩耗の発生原因となる混入異物が残留している場合、この異物により切削摩耗が継続して発生する可能性があります。Iカップリング発光分光分析【SOAP／D-SOAP】検出された金属元素から発生箇所を推定すると、以下の通りでした。鉄、鉛、銅、クロム、錫、亜鉛・軸受等カルシウム、バリウム、アルミニウム、ケイ素、ナトリウム、マグネシウム・外部混入異物ケイ素の検出ケイ素がppm検出されました。一般に、潤滑油中からケイ素が検出された場合の原因として、油の消泡剤として使用されるシリコン系の添加剤が検出されるフェログラフィーおよびフィルタ表面の異物観察で砂が多く観察され、これが検出されるシリコングリースをシール部に塗布している場合、このシリコングリースが潤滑油に混入して検出されるなどが挙げられますが、今回検出が比較的高濃度であることからの可能性が考えられます。については、分析結果では確認することが出来ませんので、これに関する情報があれば提供をお願いします。銅の摩耗SOAP/D-SOAPで銅が比較的高い値でした。銅を使用した箇所は、転がり軸受では保持器が考えられますが、型番情報から保持器には銅合金が使用されていませんでした。本設備はオイルリングを使用していることから、銅が検出された要因は、オイルリングの摩耗が考えられます。オイルリングが摩耗していた場合、潤滑油の適正なかきあげに影響が生じ、軸受軌道面の油膜切れ発生原因となることから注意が必要です。計数汚染度はNAS級以上と当社推奨の管理限界値を超えていました。フィルタ表面の異物観察で粘ちょう物、金属片、鉄錆、砂等が観察されたことから、汚染度が高い要因は、摩耗とスラッジ、外部混入異物の影響と思われます。粘度、水分、全酸価、IR、RBOTの各データは、良好でした。尚、別紙RBOTの減少傾向から油の余寿命を求めた結果、本試料油は直近の更油から起算して年月まで使用可能であることが分かります。
報告№109-09549 報告№109-09549 | 分析№109-003433 分析№109-003433 | 109-003433 | ・摩耗状態潤滑油をSOAP／D－SOAPで分析した結果、検出されたのは鉄、鉛、銅でした。粒子観察の結果から、これらの金属は金属接触が厳しい場合に発生するシビア粒子であり、球状粒子も観察されたことから、潤滑部では凝着摩耗が発生していることが分かりました。但し、転がり軸受寿命の指標としている摩耗粒子が観察されなかったことから、フレーキングは発生していないと判断できます。尚、異常摩耗の早期発見パラメータであるフェログラフィーのIs値がの乗となっていたことから、潤滑状態はやや厳しくなり始めていると推定され、今後さらに摩耗が進行することが懸念されます。・汚染度計数汚染度がNAS級と当社推奨の管理限界値に到達し、重量汚染度はmg/mlと当社推奨の管理限界値を超えていました。フィルタ表面の異物観察で鉄錆、砂等が観察されたことから、汚染度が高い要因は、摩耗と外部混入異物の影響と思われます。・粘度、水分、全酸価、IR、RBOTの各データは良好でした。潤滑油および軸受は継続使用可能な状態にあるものの、以下の対策が必要です。油槽内を清掃されると共に、今後、摩耗の進行を監視するため、定期的に分析を実施し、摩耗の進行状況を確認することを推奨します。次回分析の時期を理論的に求めたところ、最短で約時間となります。この時間は、油中汚染物が均一になるために必要とする時間であり、この時間を経過すれば、再分析の結果から状態の傾向を確認することが可能となりますので、これを参考に次回分析時期を検討されることを提案します。
報告№109-00049 報告№109-00049 | 分析№109-000227 分析№109-000227 | 109-000227 | 分析の結果、前回に比較して計数汚染度がランク増加していましたが、摩耗形態が正常な摩耗であるマイルド摩耗であることから軸受潤滑状態は正常であり継続使用は可能と判断します。これは、粒子の観察で外部混入したと思われる鉄錆等が観察されたものの、異常摩耗の早期発見パラメータであるフェログラフィーのIs値が×のマイナス乗と良好の範囲を示し、異常と判断する摩耗粒子が観察されていないことによります。尚、補給によりRBOTが年月日採油に比較しmin上昇していますので、今後は今回のRBOT値によりデータ管理を行います。は良好と判断します。粘度は良好と判断します。粘度はmm/sと新油値mm/sに比較して、粘度変化率は+％で、当社推奨の管理限界値である±％以内にあり、良好と判断します。水分は良好と判断します。水分はと当社推奨の管理限界値の以下であり、良好と判断します。全酸価は良好と判断します。全酸価は.mgKOH/gと新油値.mgKOH/gに変化はなく、良好と判断します。IRの結果、良好と判断します。IRの結果、油劣化の兆候を示すカルボン酸の吸収が確認されていないことから、良好と判断します。RBOTの結果、良好と判断します。RBOTはminと当社推奨の管理限界値のmin以上であり、良好と判断します。は良好と判断します。計数汚染度は良好と判断します。計数汚染度はNAS級と当社推奨の管理限界値のNAS級以内にあり、良好と判断します。重量汚染度は良好と判断します。重量汚染度は.mg/mlと当社推奨の管理限界値のmg/ml以内にあり、良好と判断します。機器の潤滑状態D－SOAPの結果、軸受の摩耗を示す錫が検出されています。SOAPの結果は良好です。SOAPの結果、油の添加剤成分であるバリウムがppm検出されています。軸受の摩耗を示す錫が検出されていないことから、良好と判断します。D－SOAPの結果は良好です。D－SOAPの結果、鉄が、軸受の摩耗を示す錫が、油の添加剤成分であるバリウムが、外部から混入したと思われるカルシウムが検出されています。フェログラフィーの結果は良好です。異常摩耗の早期発見パラメータであるフェログラフィーのIs値が×のマイナス乗と良好の範囲にあります。
報告№108-0183 報告№108-0183 | 分析№108-01267 分析№108-01267 | 108-01267 | 今回の採油は、対象設備が停止中にタンクサンプリング弁から実施しているため、沈降の影響により、油中の粒子濃度は高濃度となっている可能性があることを踏まえて検討しました。分析の結果、ギヤ歯面、転がり軸受の軌道面、共に潤滑状態は正常であることが確認され、ギヤおよび軸受は継続使用可能な状態にあると判断します。これらのことは、ギヤ歯面及び転がり軸受の摩耗により発生する鉄がSOAPでppm、D－SOAPで検出されたものの、フェログラフィーの摩耗粒子形態観察の結果、観察された摩耗粒子がμm以下の微小な摩耗粒子が支配的であったこと以上のことから判断しました。尚、上述しましたように、今回の採油は停止中の採油であるため、運転中の採油に比較して汚染度は高目に出ている可能性があります。次回採油のタイミングは、粒子の沈降の影響を極力抑え、油中粒子が均一な分散状態に近い状態で採油が実施できるように、対象設備の運転中、または停止直後に採油を実施されることを推奨します。計数汚染度は良好と判断します。計数汚染度は良好と判断します。計数汚染度はNAS級と当社推奨の管理限界値のNAS級以内にあり、良好と判断します。重量汚染度はmg/mlでした。重量汚染度はmg/mlでした。機器の潤滑状態フェログラフィーの結果、観察された摩耗粒子がμm以下の微小な摩耗粒子が支配的でした。SOAPの結果、鉄が検出されました。SOAPの結果、摩耗により発生する鉄、油の添加剤成分であるリンが検出されました。D－SOAPの結果、鉄が検出されました。D－SOAPの結果、摩耗により発生する鉄が検出されました。フェログラフィーの結果、ギヤ歯面及び転がり軸受は継続使用可能な状態にあると判断します。異常摩耗の早期発見パラメータであるフェログラフィーのIs値がの乗とやや高いものの、摩耗粒子の形態観察の結果、μm以下の微小な摩耗粒子が多く観察されました。
報告№104-0097 | 分析№104-00781 | 104-00781_追加 | 分析の結果、軸受摺動面では異物の噛み込みにより発生した切削摩耗が発生していることが確認されました。現在のところ、軸受は継続使用可能な状態にあると思われますが、切削摩耗は、摩耗速度が正常摩耗の桁程大きいため今後油膜が形成できにくい状況になる事が予想されます。油膜形成がしにくい状況になった場合、金属同士が接触する凝着摩耗に進展することが懸念されるため、～ヶ月後に再度分析を実施し、摩耗の進行状況を確認されることを推奨します。これらのことは、以下のことから判断しました。異常摩耗の早期発見パラメータであるIs値がマイナス乗と良好の範囲にあるが、摩耗粒子の形態観察の結果、異物の噛み込みにより発生する切削粒子が比較的多く観察された。SOAP／D-SOAPの結果、軸受メタルの主成分である錫が検出された。尚、摩耗程度を油量LとD-SOAPの錫濃度から軸受メタルの平均的な摩耗深さを計算した結果、.μmでした。運転時間時間で.μm摩耗したと仮定すると、摩耗速度は×-μm／hとなります。この摩耗速度では、軸受メタルの初期の表面粗さがsが完全に摩耗し鏡面状態に到達するのは、運転時間時間後となります。
報告№103-0207 | 分析№103-02063 | 103-02063 | 本試験は、油中の摩耗粒子から得られる情報からベアリング軌道面の状態を推定することを目的としました。分析の結果、ベアリングの使用時間と本試料油の使用時間とが同じであると仮定した場合、ベアリング軌道面の％程度にフレーキングが発生していると推定できます。この前提条件に間違いがなければ、ベアリングは使用可能な状態にあると思われます。これらのことは、鉄濃度から計算したフレーキングの発生面積が内輪軌道面の面積の凡そ％であること。観察された摩耗粒子がμm以下の小さな粒子が支配的であること。以上のことから判断しました。但し、今後も摩耗が進行することが予想されますのでCBMによる摩耗状態の把握が必要です。計算の結果、時間以上経過すれば、いつでも採油できる状態になりますので、この時間を目安に計画を立てて管理されることを推奨します。
|  | 10500331 | 分析NO － 年月日 トライボシステム診断レポート会社名 ○○殿 分析項目 機種 新油 粘度指数 流動点 機番・使用箇所 ラインサブ 粘度 引火点 油名 キャッスルハイポイドギヤオイル 水分 銅板腐食 油種 全酸価 粘度 採油日 年月日 NAS等級 他情報 重量汚染度 摩耗状態の判定良好注意要処置汚染状態の判定良好注意要処置良好注意要処置総合考察＜＞粘度指数はであった。粘度は.mm/s、粘度はmm/sであった。水分はppmであった。全酸価はmgKOH/gであった。汚染度NAS級、重量汚染度.mg/mlであった。流動点は-.であった。引火点はであった。銅板腐食はaであった。
報告№107-4551 報告№107-4551 | 分析№107-02635 分析№107-02635 | 107-02635 | トライボ診断の結果、泡立ち試験を除く項目は良好でした。泡立ち試験の結果は、一般的には消泡性能が低くいと判断できる値の-ですが、新油値の-と同レベルにあったため、良好と判断します。一方、摩耗粒子の形態観察の結果、ギヤ歯面の疲労摩耗で発生したと推定される～μmサイズの摩耗粒子が観察されました。ギヤボックスの油系統にはフィルタがあり、μmサイズ以上の粒子の大部分は捕捉されていると考えられます。それにもかかわらず、～μmの摩耗粒子が確認されており、ギヤ歯面では厳しい潤滑状態が発生している可能性があると思われました。今後さらに摩耗が進行することが懸念されるため、ヶ月以内に再度分析を実施し、摩耗の進行状況を確認することを推奨します。尚、フィルタの捕捉の影響による誤認を避けるため、今後の診断に当たっては、これまでの採油箇所に加え、フィルタの捕捉物も分析し、その結果から潤滑状態を評価することを推奨します。また、フィルタ捕捉物の分析を実施する際には、フィルタ流量、フィルタ使用時間、主機稼働時間などの追加情報が必要です。泡立ち試験の結果、消泡性能が低いと判断できる値であるものの、新油と同レベルにありました。粘度は良好。粘度は.mm/sと新油値mm/sに比較して、粘度変化率は-％で、当社推奨の管理限界値である±％以内にあり、良好と判断します。粘度は.mm/sでした。粘度は.mm/sでした。粘度指数はでした。粘度指数はでした。泡立ち試験は-でした。泡立ち試験は-と新油と同レベルにあり、消泡性能が新油と同レベルにあることが確認されました。水分は良好。水分はppmと当社推奨の管理限界値の以下であり、良好と判断します。全酸価は良好。全酸価はmgKOH/gと新油値mgKOH/g以内であり、良好と判断します。機器の潤滑状態摩耗粒子の形態観察の結果、ギヤ歯面の疲労摩耗で発生したと推定される～μmサイズの摩耗粒子が観察されました。～μmサイズの摩耗粒子が観察されました。異常摩耗の早期発見パラメータである潤滑状態指数がのマイナス乗と良好な範囲にあるものの、摩耗粒子形態観察の結果、ギヤ歯面の摩耗で発生した～μmサイズの摩耗粒子が観察されました。
報告№111-00058 報告№111-00058 | 分析№111-000372 分析№111-000372 | 111-000372 | 有機物・有機化合物試験で検出されたピークには新グリースと異なるピークが検出されました。IRの結果で新グリースと異なるピークが検出されたことから、グリース名が違うか、或いは、異種グリースが混入した可能性が考えられますので、確認する必要があります。≪状態監視とパラメータ≫分析の目的および各分析のパラメータは以下の通りです。特性低下目的：グリースの分析結果から、グリースの物理的性状や劣化傾向などを確認する。全酸価JISK赤外線吸収スペクトルJISKちょう度JISK滴点JISK摩耗目的：グリース中の摩耗粒子を分析する事により、回転・摺動部の潤滑状態、摩耗劣化の程度、余寿命などを解析する。摩耗診断電子顕微鏡観察JISKX線マイクロアナリシス油中金属濃度JISK≪分析結果≫特性低下全酸価：良好全酸価.mgKOH/gは新油値の.mgKOH/g以内にあることから問題は無いと判断します。赤外線吸収スペクトル：良好ちょう度：良好ちょう度値はと当社推奨の管理限界値であるから以内に留まっています。滴点：良好滴点はと新油値のに比較し高いものの、ちょう度が良好の範囲にあり、かつ、有機物・有機化合物試験の結果で油劣化の兆候を示すカルボン酸の吸収が見られないことから、問題は無いと判断します。摩耗摩耗診断電子顕微鏡観察・X線マイクロアナリシス：今回は実施していません。油中金属濃度：今回は実施していません。
|  | 113-001884 | 対象設備は継続使用可能な状態であると判断します。但し、今後の摩耗推移を確認するためにも傾向監視を継続してください。また、潤滑油の水分限界値を超えていましたので以下の対策を推奨します。更油水分の影響により金属表面で腐食摩耗が発生し、発生した鉄錆等の粒子が潤滑部に噛み込み摩耗が進行することがありますので、更油を推奨します。定期的なトライボ診断実施今後懸念される摩耗の進行を監視するため、定期的に分析を実施することを推奨します。また、対象設備の余寿命を予測するためにも、定期的な分析による傾向監視を複数回実施することを推奨します。新油との比較による評価を示す粘度、酸価、塩基価は新油値を基準として評価しています。正確な診断を行うためにも、分析を実施する場合は、使用している新油を同時に分析することをご検討下さい。水分は当社推奨の管理限界値を超えていました。粘度、酸価、塩基価は油名が不明であり新油値との比較による良否の評価ができませんでした粘度粘度はmm/sでした。油名が不明であることから評価できませんが、仮に本試料油の新油が.mm/sであるとすると、粘度変化率は-％で、当社推奨の管理限界値である±％以内になります。水分はと当社推奨の管理限界値を超えていました。今後、水分の影響でエンジン内部に錆が発生し、その影響で摩耗が発生する懸念があります。酸価・塩基価・IR酸価劣化の進行度は、酸価およびIRの結果から総合的に判断します。酸価は、.mgKOH/g、塩基価はmgKOH/gでした。油名が不明であることから酸価の評価はできませんが、IRの結果で油劣化の兆候を示すカルボン酸の吸収が確認されていないことから、油は酸化劣化していないと判断します。計数汚染度は当社推奨の管理限界値を超えていました。SOAP-Tで油の添加剤成分であるカルシウムが検出され、フィルタ残渣に粘ちょう物、金属片、鉄錆、砂等が観察されたことから、汚染度が高い要因は、摩耗とスラッジ、そして外部混入異物の影響と思われます。計数汚染度計数汚染度はNAS級と汚染されていました。重量汚染度はmg/mlでした。光学顕微鏡写真重量汚染度で濾過したフィルタ表面上の夾雑物を光学顕微鏡で観察した結果、金属片、スラッジ、鉄錆、砂等が観察されました。粒度分布粒度分布は.～.μmの範囲にあり、中心粒径は.μmでした。μm以下の粒子が多いことから、燃焼時に発生したすすが主体であると推定されます。異常摩耗の早期発見のパラメータであるIs値は、レベルとやや高い値でした。また、摺動部の摩耗が認められたため、定期的に潤滑油分析を実施し、摩耗推移を監視することが有用と考えます。フェログラフィーで観察された代表的な粒子は以下の通りです。正常な摩耗粒子・潤滑状態が正常なマイルド摩耗により発生。シビア粒子・潤滑状態がやや厳しい凝着摩耗により発生。金属潤滑部が局部的に油膜切れを起していると考えられます。シビア粒子は、摩擦面が将来的に異常摩耗へ進展する可能性を示唆しているため、傾向監視が有用と思われます。詳細は、別紙傾向監視が必要な摩耗粒子をご覧ください。コンロッドメタル、クランクメタルの摩耗SOAP-Tでメタルの主成分である錫がppm、ニッケルが、銅が検出されたことから、コンロッドメタル、クランクメタルの極一部で若干摩耗していると推定されます。検出されたメタル成分は現時点では低濃度であることから継続使用に支障がない範囲であると判断しますが、今後、コンロッドメタルやクランクメタル表面の摩耗が加速度的に進行し異常摩耗に進展していく可能性があるため、摩耗推移の監視を推奨します。詳細は、別紙コンロッドメタル・クランクメタルの摩耗をご覧下さい。
報告№109-09136 報告№110-00148 | 分析№109-001160 分析№110-000616 | 110-000616 | 潤滑油および軸受は継続使用可能な状態にあるものの、以下の対策が必要です。油の汚染度が高いことから、濾過または更油により汚染状態を改善することを推奨します。日常点検の際にオイルリングが円滑に回転しているかなど、オイルリングの回転状況を確認するとともに、ヶ月以内に摩耗試験を実施し、摩耗の進行状況を確認することを推奨します。
報告№108-0227 報告№110-00097 | 分析№108-01664 分析№110-000380 | 110-000380 | SOAP／D－SOAPの結果、潤滑油中からは鉄が検出されました。検出された金属は、粒子の観察結果から金属潤滑部が局部的に油膜切れを起して発生するシビア粒子、繰返し応力を受けて発生する疲労摩耗粒子でした。これらのことから、潤滑部では凝着摩耗疲労摩耗が混在して発生していることが分かりました。本軸受は、転がり軸受寿命の指標としている摩耗粒子が観察されなかったことから、フレーキングは発生していないものの、異常摩耗の早期発見パラメータであるフェログラフィーのIs値がの乗と高い範囲にあることから、潤滑状態は厳しい状態にあると思われます。本機は、回転数が毎分rpmと極めて低速であることから、潤滑状態が厳しくなっている要因は、良好な油膜の形成が難しいためと思われます。潤滑状態が厳しくても、回転数が低速であることから、潤滑状態の急変はないと思われますが定期的な分析による監視が必要です。・汚染度計数汚染度はNAS級と当社推奨の管理限界値に到達していました。フィルタ表面の異物観察で金属片、鉄錆等が観察されたことから、汚染度が高い要因は、摩耗と外部混入異物の影響と思われます。結論軸受は継続使用可能な状態にあるものの、以下の対策が必要です。今後、凝着摩耗等の進行を監視するため、定期的に分析を実施し、摩耗の進行状況を確認されることを推奨します。次回分析の時期を理論的に求めたところ、最短で約時間となります。この時間は、油中汚染物が均一になるために必要とする時間であり、この時間を経過すれば、再分析の結果から状態の傾向を確認することが可能となりますので、これを参考に次回分析時期を検討されることを提案します。計数汚染度は当社推奨の管理限界値に到達していました。計数汚染度計数汚染度はNAS級と当社推奨の管理限界値のNAS級に到達していました。重量汚染度はmg/mlでした。機器の潤滑状態フェログラフィーの結果、金属潤滑部が局部的に油膜切れを起して発生するシビア粒子、繰返し応力を受けて発生する疲労摩耗粒子が比較的多く観察されました。SOAPSOAPの結果、摩耗により発生する鉄、油の添加剤成分であるリンが検出されました。D－SOAPD－SOAPの結果、摩耗により発生する鉄が検出されました。フェログラフィーフェログラフィーの結果、異常摩耗の早期発見パラメータであるIs値がの乗と高く、摩耗粒子の形態観察の結果、金属潤滑部が局部的に油膜切れを起して発生するシビア粒子、繰返し応力を受けて発生する疲労摩耗粒子が比較的多く観察されました。
報告№109-09255 報告№109-09255 | 分析№109-001911 分析№109-001911 | 109-001911 | 今回の採油は、対象設備停止中にドレン弁から実施しているため、別紙油中粒子の沈降の影響に示すように、油中粒子などの固形物は沈降の影響を受けて分析データが高濃度に出る可能性があることから、このことを踏まえて結果を検討しました。本試料は、高濃度になっていると思われる対象設備停止中のドレン弁から実施した採油にもかかわらず、分析の結果は全て良好の範囲にあったことから、油は継続使用可能であり、また潤滑状態も正常と判断します。特性低下分析結果は、全項目が良好の範囲にありました。したがって、油の特性低下は認められず良好と判断します。粘度粘度はmm/sと新油値mm/sに対する粘度変化率が-％でした。粘度変化率の推奨管理限界値は、±％以内となっていますが、今回の結果はこの範囲内にあることから良好と判断します。全酸価全酸価は.mgKOH/gと新油値.mgKOH/g以内にあり、良好と判断します。酸化安定度酸化安定度は、新油値と比較して十分に残存していることが必要ですが、今回の残存率は新油の％となっており、当社推奨の管理限界値の％以上であったことから、良好と判断します。汚染水分による汚染は確認されず、良好と判断します。水分濃度水分濃度は、当社推奨の管理限界値の以下のであり、良好と判断します。摩耗潤滑状態は正常と判断します。異常摩耗の早期発見パラメータであるフェログラフィーのIs値は、潤滑状態が良好と判断できるのマイナス乗であったことから、潤滑状態は正常と判断します。
報告№109-09136 報告№114-00187 | 分析№109-001160 分析№114-000574 | 114-000574 | 濾過前の試料油を分析した結果、粘度は.mm/sと新油値のmm/sに比較して、粘度変化率は+％で、前回同様にやや不良領域にあります。粘度は、これまで使用していたISOVGにISOVGであるFBKタービンを補充して使用しているため新油データに比較して高い値を示していますが、前回に比較して変化が少ないことから、本試料油は継続使用可能と判断します。
報告№107-6005 報告№107-6005 | 分析№107-00170・171 分析№107-00170・171 | 107-00170_171 | お客様からご提供いただいた経緯に関する情報は以下の通りです。・年月日油の変色を確認したため、更油を実施した。・年月日再度油の変色を確認した。・同日、新油を充填し、フラッシングを実施した。油の変色した原因を確認する。フラッシングした油については、油の変色原因と異物等が混入していないかを確認する。軸受の継続使用の可否を検討する。油が変色した原因潤滑油が変色する原因は、一般に以下のつが挙げられます。摩耗粒子の増加油の劣化汚染粒子の混入これらの推定される原因を分析結果から確認しました。その結果、摩耗粒子は、フレッティングにより発生する微小な赤錆と金属接触が厳しい場合に発生するシビア粒子が多く観察されたことから、ベアリング軌道面および外輪とベアリングケース間では摩耗が発生していたと推定され、潤滑油が変色した原因は、フレッティングにより発生した粒子の増加が主因と考えられました。これらのことは、計数汚染度がNAS級以上と当社推奨の管理限界値を超えていたこと摩耗粒子形態観察の結果、金属接触が厳しい場合に発生するシビア粒子、フレッティングにより発生する赤錆が多く観察されたことSOAP／D－SOAPの結果、鉄、クロムが検出されたことSEM・XMAによる摩耗粒子の組成分析で鉄、クロムを含む粒子が多く観察されたこと潤滑を示す粘度、水分、全酸価、IRで油劣化の兆候を示すカルボン酸の吸収が確認されず、潤滑油の劣化が認められなかったこと以上のことから判断しました。尚、変色の原因ではないと思われますがSOAPのケイ素がppmと通常よりやや多く検出されました。一般に、潤滑油中からケイ素が検出された場合に挙げられる要因は、次のようにⅠ.油の消泡剤油の消泡剤として使用されることの多い添加剤で、添加濃度が通常～程度です。Ⅱ.外部混入した砂フェログラフィーでは砂が観察されているものの、少量であることから、検出されたケイ素は外部から混入した砂ではないと思われます。Ⅲ.シリコングリースの混入シリコングリースをシール部に塗布している場合、このシリコングリースが潤滑油に混入し検出された可能性が考えられます。以上、ケイ素が検出される通りの要因を検討した結果、今回SOAPでケイ素が検出されたのは、ⅠかⅢの可能性が考えられました。シリコングリースを使用している箇所があるかについてご確認下さい。フラッシング油に変色の原因となる異物等が混入していたかの確認フラッシングした潤滑油中には、変色油同様に摩耗粒子形態観察で金属接触が厳しい場合に発生するシビア粒子、フレッティングにより発生した摩耗粒子が観察されました。観察された粒子の組成をSEM・XMAで調べた結果、鉄、クロムを含む粒子が多いことから、ベアリング軌道面で厳しい金属接触により発生した摩耗粒子であることが確認できました。尚、外部から混入した異物等は、ほとんど確認されませんでした。軸受継続使用の可否検討潤滑油が変色した原因がフレッティングにより発生した微細な赤錆であることが確認できました。また、確認された数は比較的少ないものの油膜切れにより発生したシビア粒子が観察されました。以上のことから、転がり軸受の寿命の指標であるフレーキングの発生は確認されていないため、本軸受は継続使用可能な状態あると判断できます。但し、フレーキングの起点となる損傷がフレッティングなどにより発生していると推定され、今後フレーキングに進展する場合が考えられます。今後の対策当面は、油槽内のフラッシングを実施すると共に、ヶ月に度程度の定期的な分析による状態監視が必要と思われます。この分析により、軸受寿命のパラメータとなる摩耗過酷度の変化傾向を知り、そこからフレーキングへの進展を確認し、軸受の交換を判断することを推奨します。また、次回点検時にフレッティングの対策を実施することが必要と思われます。フレッティングの発生原因は、ミスアライメントが発生している。ベアリングハウジングとのはめあいが適正でない。クリープが発生している。潤滑油の粘度が低い。などが考えられます。以上のことから、ベアリングのミスアライメント発生有無の確認、はめあいチェック、クリープ発生有無の確認を実施し、それらの原因でないことが確認された場合、潤滑油の粘度をISOVGに粘度グレードを上げて、試行することも有効と思われます。尚、フレッティング発生の有無は、潤滑油分析により短時間に簡単に確認できます。したがって、潤滑油分析により、フレッティング対策の有効性についても評価可能です。
報告№107-0366 報告№108-0358 | 分析№107-01900 分析№108-02399 | 108-02399 | 濾過前の試料油を分析した結果、計数汚染度が前回NAS級から今回NAS級に約年ヶ月でランク増加し、メタルの主成分である錫がSOAPでppm、D－SOAPでppm検出されています。前回濾過後に比較して錫濃度がSOAPでppmからppm、D－SOAPでからppmに増加しており、錫濃度が増加した原因は、前回から今回分析までの間にメタルの摩耗が発生していたと考えられます。摩耗の程度を確認するため、年月日のオーバーホールから今回までの錫濃度の増加量から平均的な摩耗深さを計算した結果、油量をリットル、メタルの初期の表面粗さをRmaxμmと仮定した時の摩耗深さはμmとなり、仮定した油量に間違いがなければ、軸受表面は既に鏡面状態になっている部分があり、油膜切れが発生しやすい状況になっていると考えられます。SOAP／D－SOAPで濾過後の錫濃度が減少しているものの、濾過だけでは摩耗の原因を取り除くことは出来ず、摩耗が進行することが懸念されます。今後も、錫濃度の増加に注意が必要です。尚、より正確に診断を行うため、設備油量をお知らせ下さい。
報告№106-0025 報告№106-4583 | 分析№106-00118 分析№106-02904 | 106-02904 | 分析の結果、濾過効率の変化がなければ摩耗は安定していると判断します。また、潤滑油も継続使用が可能と判断します。これらのことは、前回に比較して、計数汚染度はランク減少したことSOAP／D-SOAPの鉄及び錫濃度に変化がないこと異常摩耗の早期発見パラメータであるフェログラフィーのIs値がのマイナス乗と良好の範囲にあること以上のことから判断しました。但し、潤滑油集油槽には濾過機が設置されており、常時運転している場合、汚染度は常時低い状態に保持され、摩耗の変化が生じても検出出来ない可能性もありえます。潤滑状態をより正確に把握するため、濾過機の入口と出口から採油を実施し、変動する濾過効率を分析する毎に評価し、それを基に摩耗の進行状況を確認されることを推奨します。
報告№109-09136 報告№112-00588 | 分析№109-001160 分析№112-002435 | 112-002435_date130304 | 、汚染状態、摩耗状態ポンプ減速機と潤滑油は、継続使用可能な状態であるため、分解点検の必要はないと判断します。但し、観察された油中粒子には、油膜が局部的に破断する凝着摩耗で発生した摩耗粒子が観られたことから、今後の摩耗進行を傾向監視するため、以下の対策を推奨します。余寿命予測フェログラフィーのIs値は、前回に比較しての乗から変化はなく、平衡状態で安定した潤滑状態になっていることがわかります。このような安定した潤滑状態では、異常な方向に向かう上昇角を示さないことからIs値による余寿命予測はできませんが、前回と今回の摩耗形態や摩耗サイズの粒度分布、金属摩耗量、油中汚染物の影響や潤滑性状の確認や比較等の過程を経た結果から総合的に判断すると、少なくとも年程度の間は継続して使用が可能な状態にあると判断します。定期的なトライボ診断トライボ診断は、潤滑油を分析し、潤滑油の性状を調査して継続使用が可能か、更油すべきかの評価を行うことはもとより、ギヤや転がり軸受、すべり軸受などの潤滑状態も評価する設備診断技術ですが、農業用の設備では稼働率にもよるものの年に回程度の診断により、そのデータの変化から異常の兆候を早期に発見することや、分解点検の必要性を判断することが可能となります。今回の分析データでは、潤滑油中に摩耗速度の早い摩耗形態の凝着摩耗が確認されたことから、今後も定期的な分析診断により設備状態を把握することを推奨します。バックラッシによる評価トライボ診断では、バックラッシの増加量を分析結果から計算できますので、構造が確認できる図面、ギヤの形式、歯形、モジュール、歯数、歯幅、油入替後の稼働時間ならびに分解点検後の稼働時間をお知らせ下さい。計算結果をご報告いたします。はフェログラフィーおよびSOAP-Tの結果から総合的に判断した結果、傾向管理が必要な状態にあると考えられます。フェログラフィー【定量分析：Is値】Is値は異常摩耗の早期発見パラメータのつで、摩耗粒子を定量化するために用います。Is値は前回に比較しての乗から変化はなく、低い値でした。フェログラフィー【定性分析：摩耗粒子および摩耗形態観察】分析結果から比較的多く観察された粒子は、以下の通りでした。正常な摩耗粒子・潤滑状態が正常なマイルド摩耗により発生。シビア粒子・潤滑状態がやや厳しい凝着摩耗により発生。金属潤滑部が局部的に油膜切れを起していると考えられます。Iカップリング発光分光分析【SOAP-T】検出された金属元素から発生箇所を推定すると、以下の通りでした。鉄、鉛、銅、錫・ギヤ、軸受等ニッケル、リン、亜鉛、カルシウムナトリウム・添加剤バリウム・外部混入異物計数汚染度は、昨年のデータNAS級からNAS級に減少し、管理限界値のNAS級以下であり良好でした。重量汚染度は、昨年データの.mg/mlと比較して、.mg/mlと増加していました。潤滑油は、摩耗状態がやや厳しい状態であるものの、潤滑状態にすぐに悪影響を与える領域に達していませんので、今後の運転時間や運転状況が、特に変化のない運転であれば、少なくても年間は継続使用可能な状態にあると判断します。は良好と判断します。粘度粘度は、.mm/sと新油値mm/sに比較して、粘度変化率は-％で、管理限界値である±％を超えていました。粘度が低下した場合、潤滑部で油膜切れが発生し、摩耗の進行に繋がることが懸念されます。水分は、と管理限界値の以下にあり、良好と判断します。酸価は、mgKOH/gと新油値mgKOH/g以下にあり、良好と判断します。IRIRチャートの結果、新油と使用油のスペクトルパターンはほぼ一致し、また、油劣化の兆候を示すカルボン酸の吸収が確認されていないことから、良好と判断します。
報告№109-09136 報告№114-00213 | 分析№109-001160 分析№114-000704 | 114-000704 | 分析の結果、計数汚染度はNAS級と当社推奨の管理限界値に到達しています。今後、油中の汚染物が軸受摺動面に噛み込み摩耗が進行することが懸念されます。軸受は継続使用可能と判断します。但し、軸受メタルの摩耗が確認されているため、以下の対策を推奨します。更油および油槽内の清掃油中の汚染度が高いことから、汚染物が軸受摺動面に噛み込み摩耗が進行することが懸念されるため、更油を推奨します。尚、更油をする際には、油槽内を清掃し、更油する新油もNAS級程度の清浄な潤滑油を更油することを推奨します。定期的な分析および分析周期の検討定期的な潤滑油分析によるトライボ診断を実施することにより、分析データの変化から異常の兆候を早期に発見することが可能となります。別紙金属摩耗粉の平衡速度から計算する採油周期に示すように、計算では運転時間が時間で平衡濃度に到達すると思われます。そのため、本設備は時間経過すれば、いつでも採油可能ですので、この時間を目安に次回の採油時期を検討することを推奨します。次回の結果で摩耗状態が良好と確認されれば、分析周期を定期分析の周期にもどし、異常な摩耗状態と確認できた場合には分析周期をさらに短縮して、傾向管理していくことを併せて推奨します。軸受メタルの情報提供今後軸受メタルの摩耗が進行した場合、摩耗程度を評価する必要がありますので、次回分析時には、メタルサイズ、油入れ替え後の稼働時間ならびに直近のメタル交換からの稼働時間をお知らせください。分析結果異常摩耗の早期発見のパラメータであるIs値はレベルとやや高い値です。また、潤滑部の摩耗が認められたため、定期的に潤滑油分析を実施し、摩耗推移を監視することが有用と考えます。フェログラフィーで観察された代表的な粒子は、以下の通りです。発生粒子 発生メカニズム 正常な摩耗粒子 潤滑状態が正常な場合に定常摩耗により発生する シビア粒子 軸受摺動面で油膜切れによるやや厳しいすべり接触で発生する フリクションポリマ 局部的に高圧・高温となり潤滑油中の添加剤が重合反応を起こすことにより生成される シビア粒子は、摩擦面が将来的に異常摩耗へ進展する可能性を示唆しているため、傾向監視が有用と思われます。詳細は、別紙傾向監視が必要な摩耗粒子をご覧ください。SOAPの結果、鉄がppm、軸受メタルの成分である錫がppm検出されていることから、主軸および軸受メタルの摩耗が発生していると推定されます。今後、軸受メタルの摩耗が進行した場合、油膜が形成されにくくなり、最終的には焼損する場合もあるため、注意が必要です。計数汚染度はNAS級と当社推奨の管理限界値に到達しています。フィルタグラムで金属片、鉄錆、砂等が観察されていることから、汚染度が高い要因は、摩耗と外部混入異物の影響と思われます。粘度、水分、酸価、IRの各データは良好と判断します。
報告№102-6157 | 分析№102-03178 | 102-03178 | 精点Aを実施した結果、摩耗粒子形態観察で、金属同士が接触した場合や、異物が混入した場合の影響で発生する切削摩耗と、凝着摩耗と呼ぶ摩耗形態で発生する、異常な摩耗サイズであるμmサイズの大型のシビア粒子が観察されました。観察された粒子数は、視野に個と少ないものの、明らかに金属接触があったことを示しています。圧油槽でこのような摩耗粒子が観察された場合、油圧ポンプのサイドプレート部や、シリンダのブッシュの摺動面で凝着摩耗現象が発生している可能性が考えられます。減少は一過性のものとは思われますが、念のため、ヶ月後に精点Bを実施し、汚染状況及び摩耗の進行状況を確認されることを推奨します。これらのことは、異常摩耗の早期発見パラメータであるフェログラフィーのIs値が、.と良好の範囲にあるものの、摩耗粒子の形態観察の結果、μmサイズの大型のシビア粒子がやや多く観察されたことから判断しました。尚、RBOTが前回に比較し、min上昇したのは、新油の補充、又は、更油の影響によると思われます。今後は、今回のRBOT値によりデータ管理を行います。
報告№109-09136 報告№110-00685 | 分析№109-001160 分析№110-003188 | 110-003188 | 金属元素と濃度の分析は、試料油を以上の高温で発光させ、その光を分光器で分光し、分光によって得られた光の強度と金属固有の波長とから元素を特定するIカップリング発光分光分析法）を用います。また摩耗状態は、SOAPにより求めた金属成分と濃度にフェログラフィー法による摩耗粒子分析とを加味して総合的に評価しますが、摩擦面の摩耗機構と摩耗状態の判断は摩耗粒子の形態と、異常摩耗の早期発見パラメータであるIs値により判断します。Iカップリング発光分光分析供試のタービン油を分析した結果、検出された金属元素は、油中金属濃度の結果表に示すように、鉄、リン、亜鉛、カルシウム、ケイ素、ナトリウムが検出されました。これらの検出された金属元素から発生箇所を推定すると鉄・軸受等リン・オイル添加剤亜鉛、カルシウム、ケイ素、ナトリウム・外部混入異物であると思われます。このうち、機械部品が摩耗したと思われる元素はのグループです。フェログラフィー異常摩耗の早期発見パラメータとして摩耗粒子を定量化して評価するフェログラフィーのIs値は、潤滑状態が正常なの乗でした。摩耗粒子の形態で比較的多く観察された粒子は、潤滑状態が正常な場合に発生する摩耗粒子でした。このような摩耗粒子が観察された場合には、潤滑部では正常なマイルド摩耗が発生していることが分かります。計数汚染度、重量汚染度は共に良好でした。粘度、水分、全酸価、IRの各データは良好でした。軸受および潤滑油は継続使用可能な状態にあると判断します。
報告№107-0366 報告№113-00479 | 分析№107-01900 分析№113-002006 | 113-002006 | 濾過前の試料油を分析した結果、計数汚染度がAS級と良好領域にあるものの前回に比較してランク上昇しており、重量汚染度が.mg/mlからmg/mlに増加し、処置領域にありました。摩耗粒子の形態観察の結果、潤滑状態が正常な状態に発生する摩耗粒子、金属接触が厳しい場合に発生するシビア粒子が比較的多く観察され、D-SOAPの結果、前回に比較して鉄がからに増加していました。主にサーボシリンダ内壁やポンプ内部で摩耗が発生している可能性が考えられます。重量汚染度が処置領域にあることから、今後、油中の摩耗粒子や異物の影響で、バルブ類の動作障害やフィルタの目詰まり等が発生することが懸念されます。これらの障害発生に対する弊害を勘案の上、濾過を推奨します。
報告№107-6019 報告№107-0199 | 分析№107-01038 分析№107-01127 | 107-01127 | 本トライボ診断は、軸受の潤滑状態、汚染状況を確認する。【軸受の潤滑状態】トライボ診断の結果、転がり軸受軌道面の微小領域に疲労摩耗が僅かに発生しているものの、転がり軸受の寿命の指標となるフレーキングの発生が確認されていないことから、現在のところ、転がり軸受は継続使用可能な状態にあると判断します。一方、SOAP／D－SOAPの結果でメタルの主成分である錫が検出されたことから、スラスト軸受の摩耗が確認できました。軸受メタルの主成分である錫は、SOAPでppm、D－SOAPでは検出されており、このことから軸受メタルが摩耗していると判断出来ます。メタルの摩耗深さを検出された錫濃度と油量から下式により求めたところ、錫の摩耗体積＝錫濃度×-×油量×.×÷錫密度＝×-××.×÷.＝.平均的な摩耗深さ＝摩耗体積÷摩耗面積×＝.÷.×＝計算の結果、平均的な摩耗深さがμmとなり、メタル表面粗さをsと仮定すると、メタルの摩耗は分の程度摩耗していることが確認できました。AHの回転速度は極めて遅く、摩耗速度も小さいため摩耗進行も急激に進展することはないと思われますので、現在のところメタルの継続使用は可能と判断しますが、今後更に摩耗が進行することが懸念されます。念のため、ヶ月後に再度分析を実施し、摩耗の進行状況を確認することを推奨します。【油の汚染状況】計数汚染度がNAS級と当社推奨の管理限界値内にあり、重量汚染度がmg/mlでした。
報告№109-09136 報告№112-00360 | 分析№109-001160 分析№112-001420 | 112-001420 | 軸受は継続使用可能な状態にあると判断します。但し、今後も摩耗の進行を傾向監視するため、以下の対策を推奨します。定期的な分析疲労摩耗の進行を監視するため、定期的に分析を実施し、分析データによる摩耗の進行状況を確認することを推奨します。はフェログラフィーおよびSOAP／D-SOAPの結果から総合的に判断した結果、やや厳しい状態にあると考えられます。フェログラフィー【定量分析：Is値】Is値は異常摩耗の早期発見パラメータのつで、摩耗粒子を定量化するために用います。前回に比較してIs値はの乗から乗に低下し、低い値でした。フェログラフィー【定性分析：摩耗粒子および摩耗形態観察】分析結果から比較的多く観察された粒子は、以下の通りでした。疲労摩耗粒子・繰返し応力を受けて発生。Iカップリング発光分光分析【SOAP／D-SOAP】検出された金属元素から発生箇所を推定すると、以下の通りでした。鉄、ニッケル・軸受等リン・添加剤カルシウム、アルミニウム、ナトリウム・外部混入異物前回に比較して計数汚染度はNAS級からNAS級にランク低下し、良好でした。分析結果計数汚染度は良好と判断します。計数汚染度計数汚染度はNAS級と当社推奨の管理限界値のNAS級以下にあり、良好と判断します。重量汚染度はmg/mlでした。摩耗粒子の形態観察の結果、繰返し応力を受けて発生する疲労摩耗粒子が比較的多く観察されました。SOAPSOAPの結果、摩耗により発生する鉄が検出されていないことから、良好と判断します。D-SOAPD-SOAPの結果、摩耗により発生する鉄が検出されました。フェログラフィー異常摩耗の早期発見パラメータであるフェログラフィーのIs値がの乗と良好の範囲にあるものの、摩耗粒子の形態観察の結果、繰返し応力を受けて発生する疲労摩耗粒子が比較的多く観察されました。
報告№109-09295 報告№109-09295 | 分析№109-002117 分析№109-002117 | 109-002117 | 潤滑油および本軸受は継続使用可能な状態にあると判断できますが、軸受摺動面では凝着摩耗と切削摩耗の発生が確認されており、今後継続して発生することが懸念されるため、再度分析を実施し、摩耗の進行状況を傾向監視することを推奨します。摩耗の進行状況を確認する周期を理論的に求めたところ、使用時間が最短で約時間経過後となりました。この時間は、油中汚染物が均一になるために必要とする時間であり、この時間を経過すれば、再分析の結果から潤滑状態の傾向を確認することが可能となります。今回計算した理論時間を参考に次回採油時期を検討されることと共に再分析では油中金属濃度を追加されることを推奨します。短周期で～回分析を実施し、傾向監視した結果が安定するようであれば、それ以降は定期的な分析周期に変更して管理することを併せて推奨します。は良好と判断します。全酸価全酸価は.mgKOH/gと新油値.mgKOH/gに比較して高いものの、IRの結果で油劣化の兆候を示すカルボン酸の吸収が確認されていないことから、良好と判断します。IRIRの結果、油劣化の兆候を示すカルボン酸の吸収が確認されていないことから、良好と判断します。計数汚染度は当社推奨の管理限界値を超えています。計数汚染度計数汚染度はNAS級以上と当社推奨の管理限界値のNAS級を超えています。機器の潤滑状態摩耗粒子診断の結果、異物の噛み込みなどで発生する切削粒子、金属接触が厳しい場合に発生するシビア粒子、外部から混入したと思われる樹脂等が観察されています。摩耗粒子診断異常摩耗の早期発見パラメータであるIs値がの乗と高く、摩耗粒子の形態観察の結果、異物の噛み込みなどで発生する切削粒子、金属接触が厳しい場合に発生するシビア粒子、外部から混入したと思われる樹脂等が観察されています。
報告№107-0366 報告№109-09461 | 分析№107-01900 分析№109-002863 | 109-002863 | 濾過後の試料油を分析した結果、濾過前に比較してD－SOAPの鉄およびバリウムが増加していました。濾過後の試料油で鉄や油の添加剤成分であるバリウムが増加する原因は、）油の添加剤成分であるバリウムの析出によりスラッジ化した）仮設タンクを使用している場合、仮設タンク内に微量残留していたスラッジや摩耗粒子が混入した）濾過圧力が高く、フィルタに捕捉されていた粒子が押し出された以上のことが考えられます。今後、油の添加剤成分であるバリウムが増加すると、このスラッジの影響で軸受表面の静摩擦係数が上昇し、起動時のトルク上昇につながり、起動開度が増加することが懸念されます。障害発生に対する弊害を勘案の上、念のため、ヶ月後に再度分析を実施し、汚染状態を確認することを推奨します。
報告№104-0111 | 分析№104-00865 | 104-00865 | 今回の臨時分析試験は、月日から行っていた濾過実施の最中に発生した調速機二次配圧弁パイロットバルブの動作障害の原因を調査することを目的として実施しました。濾過中の試料油を分析した結果、前回に比較して、計数汚染度がNAS級からNAS級にランク改善され、また重量汚染度も.mg/mlと良好な状態であることがわかりました。油中金属粒子をフェログラフィーで分析した結果、異常摩耗の早期発見パラメータであるIs値は、の乗と非常に良好の範囲にありましたが、摩耗粒子形態観察では、金属接触が厳しい場合に発生するシビア粒子や、摩擦熱が高い場合に発生する黒錆がやや多く観察されています。光学顕微鏡写真の結果では、バルブ類などの動作障害を起こす油の劣化物である粘ちょう物が確認されていません。これらのことから、バルブ動作障害の発生原因には、粘ちょう物が関係しておらず、むしろサーボシリンダ内壁、或いは、ポンプで発生した摩耗粒子が、バルブのスプール等に噛み込んで動作障害が発生した可能性が考えられました。但し、現在油の濾過を実施しており、油槽内に浮遊している粘ちょう物が取り除かれている可能性がありますので、粘ちょう物による固着現象を完全には否定できないと思われます。バルブ動作障害が発生した状態で使用していたストレーナやフィルタの付着物、ストレーナ内に溜まっていた油などを採取・分析することで、障害の発生原因となる粘ちょう物が確認される場合がありますので、ストレーナやフィルタの洗浄を実施してなければ、これらの分析を実施されることを推奨します。
報告№102-4080 | 分析№102-03212 | 102-03212 | 本試験は、軸受の潤滑油中の異物、摩耗粒子を分析・評価し、今後の修繕計画に活用することを目的としました。前回と同じ採油箇所、採油方法であると仮定して分析データを解析します。分析の結果、前回と同様のやや大型のシビア粒子が確認されましたが、異常摩耗の早期発見パラメータであるフェログラフィーのIs値が前回より桁改善されていることから分かるように、異常を示す大型の摩耗粒子が減少していることが分かります。したがって、現在のところ、軸受の摩耗は安定していると判断します。但し、摩耗粒子の他に外部から混入した砂、鉄錆等の異物が多く確認されており、この異物が軸受摺動面に噛み込み摩耗が進行することが懸念されるため、夏期ピーク前に分析を実施し、摩耗の進行状況を確認されることを推奨します。これらのことは、計数汚染度がNAS級と管理限界値内にあるものの、～μm、～μmの大型サイズのレンジが級と粒子数が多く、フェログラフィーの摩耗粒子の形態観察結果から、μmを超える大型のシビア粒子がみられたことから判断しました。尚、前回と同じ採油箇所、採油方法でない場合は、考察を変更する場合がありますので、変更内容をお知らせ下さい。
報告№108-0387 報告№108-6558 | 分析№108-02609 分析№108-03552 | 108-03552 | 精点Aを実施し、前回データと照合した結果、油中粒子の減少が確認されています。油中粒子の分析油中の粒子濃度は、油膜破断による発生や、油槽内などでの沈降が均衡したところで一定、いわゆる平衡状態になりますが、このバランスが崩れると増加する場合と減少する場合とに分かれます。増加した場合は、発生と減少の均衡が崩れ、摩耗の発生や外部混入が始まったことを示し、またこれとは反対に、減少した場合は発生量が減少しているか、或いは、減少量が大きくなっていることを示し、特に減少は、汚染状態や潤滑状態が良好であることを示唆しています。本軸受では、油中の粒子が減少する要因となるフィルタ類は設置されておらず、濾過による減少は考えられませんので、油中の摩耗粒子が減少したのは、摩耗粒子がほとんど発生せず、油槽内部での沈降があったためと考えられます。以上のことから、本軸受は摩耗の進行がなく、潤滑状態は安定した状態にあったものと判断します。これらのことは、前回に比較して、計数汚染度はランク減少し、SOAP／D-SOAPの鉄および錫濃度に変化がないこと異常摩耗の早期発見パラメータであるフェログラフィーのIs値がのマイナス乗と良好の範囲にあること以上のことから判断しています。潤滑油の基本特性潤滑油の基本特性は、良好の範囲にあることから継続使用可能と判断します。
報告№109-09136 報告№112-00381 | 分析№109-001160 分析№112-001575 | 112-001575 | 潤滑油および軸受は継続使用可能な状態にあると判断します。はフェログラフィーおよびSOAP／D-SOAPの結果から総合的に判断した結果、正常な状態にあると考えられます。フェログラフィー【定量分析：Is値】Is値は異常摩耗の早期発見パラメータのつで、摩耗粒子を定量化するために用います。前回に比較してIs値はのマイナス乗と指数部に変化はなく、低い値でした。フェログラフィー【定性分析：摩耗粒子および摩耗形態観察】分析結果から比較的多く観察された粒子は、以下の通りでした。正常な摩耗粒子・潤滑状態が正常なマイルド摩耗により発生。Iカップリング発光分光分析【SOAP／D-SOAP】検出された金属元素から発生箇所を推定すると、以下の通りでした。リン・添加剤ケイ素、ナトリウム・外部混入異物前回に比較して水分はppmから.ppmと大きな変化はなく、良好でした。計数汚染度はNAS級からNAS級にランク低下し、重量汚染度は.mg/mlから変化はなく、良好でした。前回同様に粘度、全酸価、IR、RBOTの各データは良好でした。油の余寿命は、使用油の使用期間または使用時間が不明であったため、ご依頼の油の余寿命に関する検討は行えませんでした。但し、分析の結果で新油値がminであったことから、使用期間を仮にヶ月間と仮定すれば余寿命は十二分にあると言えます。可能であれば、使用期間、あるいは使用時間の情報をご提供下さい。
報告№103-4566 | 分析№103-03068 | 103-03068 | 負荷試験後のオイルゲージから採油し分析した結果、ドレン、給油口から採油した試料油の分析結果に比較し、汚染度、Is値とも高いことが分かりました。この原因は、フェログラフィーの摩耗粒子形態の観察結果から、外部汚染粒子によるものと推定できました。これは、オイルゲージの鞘内部には外部からの異物が混入する機会が多いためではないかと考えられます。潤滑状態を診断する場合、可能な限り潤滑中の状態を反映している箇所からの採油が望まれます。そのため、今回のように、外部から混入した異物の影響がでるようなオイルゲージからの採油は適切ではないと思われます。これらのことは、発生している摩耗粒子のサイズが、小さなサイズが支配的であるものの、異常摩耗の早期発見パラメータであるIs値がの乗とやや高いこと計数汚染度、重量汚染度、共にやや高いことD-SOAPの結果、油の添加剤成分のリン、亜鉛、カルシウム、バリウムが多く検出されていること以上のことから判断しました。
報告№107-0366 報告№110-00625 | 分析№107-01900 分析№110-002730 | 110-002730 | 濾過後の試料油を分析した結果、濾過前同様に摩耗粒子の形態観察でフレッティングにより発生したμm未満の赤錆、局部的に高圧・高温となる場合に発生するフリクションポリマが比較的多く観察されました。SOAP／D－SOAPの結果、濾過前に比較して鉄が増加していました。・フレッティングフレッティングの発生要因は、スラストランナー固定部やスラストメタル台金部の鉄系材料が接合されたり、勘合されたりする部分から発生します。フレッティングによる赤錆が少量発生しても直ちに異常ではりませんが、場合によっては、発生した赤錆が軸受摺動面に噛み込み、摩耗を進行させる場合があります。・フリクションポリマフリクションポリマは、潤滑油が摺動面に押し込められ高圧状態になると同時に、圧縮熱により高温状態になった結果、基油自身が重合反応を起こし生成することが知られています。そのため、高圧高温状態の解消がなされなければ、潤滑油の劣化が進行し、粘度上昇に因る潤滑異常に進展する場合があります。これらの障害発生に対する弊害を勘案の上、次年度も必ずトライボ診断を実施することを推奨します。尚、更油によりRBOTが前回に比較してmin上昇していますので、今後は今回のRBOT値によりデータ管理を行います。
報告№105-6050 | 分析№105-01529 | 105-01529 | 精点Aを実施した結果、潤滑油中に外部から混入した砂などの汚染物がやや多く確認されました。今後、これらの異物が軸受摺動面に噛み込み摩耗が進行することが懸念されるため、至急濾過を実施されることを推奨します。一方、SOAPで銅がppm、ケイ素がppm検出されました。銅が検出された原因は以下のように、油の添加剤成分である亜鉛系添加剤と銅が反応して溶出する。冷却用蛇管にフィンがついていた場合、振動により摩耗する。及びの現象が同時に起こる。等が考えられますが、今回の銅の検出は分析の結果からの可能性が高いと推定されます。銅の溶出は、冷却蛇管と添加剤成分との反応で発生しますが以下の点に注意が必要です。冷却蛇管が溶解、又は、摩耗している場合、蛇管にピンホールが発生することへの注意が必要です。この場合、潤滑油に水分が混入しますので、水分値の増加により確認できます。油中の銅濃度が以上になった場合、別添資料鉱油の酸化に対する金属触媒の影響に示すとおり油の劣化速度が加速しますので、銅濃度は以下で管理されることを推奨します。銅濃度が増加傾向を示すような場合、油種の変更が必要です。又、ケイ素が検出された原因は、油の添加剤の消泡剤の主成分ですが、通常、消泡剤のケイ素は～程度です。今回検出されたケイ素は消泡剤の可能性も考えられます。ケイ素は、砂の主成分ですがフェログラフィーでは砂がやや多く観察されたことから、外部から混入した砂の可能性も考えられます。シリコングリースをシール部に塗布している場合、このシリコングリースが潤滑油に混入している可能性が考えられます。以上のことから、ケイ素が検出されたのは、～の可能性があります。シリコングリースを使用している箇所があるかについてご確認下さい。これらのことは、計数汚染度がNAS級以上と当社推奨の管理限界値を超えていたこと異常摩耗の早期発見パラメータであるフェログラフィーのIs値がと良好の範囲にあるものの、摩耗粒子形態観察の結果、外部から混入した砂がやや多く観察されたこと以上のことから判断しました。
報告№109-09136 報告№112-00147 | 分析№109-001160 分析№112-000592 | 112-000592 | 潤滑油は継続使用可能な状態にあると判断します。前回に比較して計数汚染度はNAS級からNAS級にランク上昇したものの、当社推奨の管理限界値内にあり、良好でした。油中金属濃度前回に比較してSOAPの結果、鉄が増加していました。
報告№107-6562 報告№107-6562 | 分析№107-02266 分析№107-02266 | 107-02266 | トライボ診断の結果、泡立ち試験を除く項目は良好でした。泡立ち試験の結果は、一般的には消泡性能が低くいと判断できる値の-ですが、新油値の-と同レベルにあったため、良好と判断します。一方、摩耗粒子の形態観察でμm以下の小さな摩耗粒子が観察され、潤滑状態指数はの乗と濾過設備のない機器であれば正常な潤滑状態にあると判断できる状況でした。但し、ギヤボックスの油系統にはインラインフィルタとオフラインフィルタがあり、μmサイズ以上の粒子の大部分は捕捉され、異常な摩耗状態が発生したとしても正常な潤滑状態にあると誤認してしまう可能性があります。フィルタの捕捉の影響による誤認を避けるため、今後の診断に当たっては、これまでの採油箇所に加え、インラインフィルタやオフラインフィルタの捕捉物も分析し、その結果から潤滑状態を評価することを推奨します。尚、フィルタ捕捉物の分析を実施する際には、フィルタ流量、フィルタ使用時間などの追加情報が必要です。是非ご提供下さい。泡立ち試験の結果、消泡性能が低いと判断できる値であるものの、新油と同レベルにありました。粘度は良好。粘度は.mm/sと新油値.mm/sに比較して、粘度変化率は-％で、当社推奨の管理限界値である±％以内にあり、良好と判断する。粘度はmm/sでした。粘度はmm/sでした。粘度指数はでした。粘度指数はでした。泡立ち試験は-でした。泡立ち試験は-と新油と同レベルにあり、消泡性能が新油と同レベルにあることが確認されました。水分は良好。水分は.ppmと当社推奨の管理限界値の以下であり、良好と判断する。全酸価は良好。全酸価は.mgKOH/gと新油値.mgKOH/gに比較して高いものの、IRの結果で、劣化の兆候が確認されなかったことから、良好と判断します。機器の潤滑状態精密な濾過設備がない機器であれば、潤滑状態指数は正常の範囲にあると判断します。潤滑状態指数は正常の範囲にあると判断します。異常摩耗の早期発見パラメータである潤滑状態指数がの乗と、精密な濾過設備がない機器であれば、潤滑状態指数は正常の範囲にあると判断します。
|  | 100-00647 | その結果、圧油の性状は、スラッジの発生の影響によるバルブ類の動作障害発生が確実視された。検査項目の計数汚染度、重量汚染度を除く項目は当社推奨基準に比較して良好な範囲内にあるものの、計数汚染度がNAS級、重量汚染度がmg/mlと当社推奨基準を超えていた。又、光学顕微鏡写真の結果から、黒灰色のスラッジが確認された。観察されたスラッジをIR法により分析した結果、IRチャートに示すとおり、油のスラッジであるカルボン酸の吸収が確認され、このスラッジは、タービン油のスラッジであることが確認された。一方、摩耗状態は、検査項目のフェログラフィー、SOAP、D－SOAPの各データは全て良好であり、潤滑状態は良好と判断した。以上の分析結果から、確認されたスラッジには粘着性があり、バルブ類に付着し、動作障害を発生させる可能性が高いため、予防措置として、他電力で数多くの実績がある当社製清浄分散剤TS－の投与と濾過により除去されることが必要と判断する。尚、参考のため、本試料油に清浄分散剤を％混合し、スラッジ溶解効果を確認したところ、下表の通り、スラッジ量をとした時、％除去されたことが確認された。
報告№109-09136 報告№109-09632 | 分析№109-001160 分析№109-003833 | 109-003833 | ・摩耗状態SOAP／D－SOAPの結果、潤滑油中からは摩耗により発生した鉄および銅が検出されました。検出された金属は、粒子観察の結果から異物の噛み込みなどで発生する切削粒子と疲労摩耗粒子で、これ以外に局部的に高圧・高温となる場合に発生するフリクションポリマも検出されました。これらのことから、潤滑部で発生している摩耗形態は、切削摩耗と疲労摩耗であることが分かりました。転がり軸受寿命の指標としている摩耗粒子も観察されなかったことから、フレーキングは発生しておらず、本軸受は継続使用可能な状態あると判断できるものの、異常摩耗の早期発見パラメータであるフェログラフィーのIs値が高いの乗であることから、潤滑状態は厳しい状態であると思われます。切削摩耗発生の原因となる混入異物が残留している場合、この異物により切削摩耗が継続して発生する可能性があり、加えて軸受の寿命が分の程度に低下することが知られており、定期的なトライボ診断による状態監視が必要と考えます。フリクションポリマは、潤滑油が軌道面で高圧下に押し込められ高圧状態になると同時に、圧縮熱も発生して高温状態になります。その結果、潤滑油が重合して発生することが知られています。そのため、高圧高温状態の解消がなされなければ、潤滑油は劣化する場合があります。・汚染度計数汚染度はNAS級と汚染されていました。フィルタ表面の異物観察で鉄錆等が観察されたことから、汚染度が高い要因は、摩耗と外部混入異物の影響と思われます。・粘度、水分、全酸価、IRの各データは良好でした。潤滑油および軸受は継続使用可能な状態にあると判断できますが、以下の対策が必要です。今後、切削摩耗等の進行と油劣化の進行を監視するため、定期的に分析を実施し、摩耗の進行状況および油の劣化状況を確認することを推奨します。次回分析の時期を理論的に求めたところ、最短で約時間となります。この時間は、油中汚染物が均一になるために必要とする時間であり、この時間を経過すれば、再分析の結果から状態の傾向を確認することが可能となりますので、これを参考に次回分析時期を検討されることを提案します。
報告№106-0227 報告№106-0328 | 分析№106-01279 分析№106-01729 | 106-01729 | 濾過前の試料油を分析した結果、RBOTがminと前回のminからmin低下していました。RBOTが減少する原因は、以下のことが考えられます。）軸受の温度が前年度より高めである）冷却水量の低下し、油温が高くなっている）異種油の混合または同種でもRBOTの違う使用油の混合）が原因である場合、フェログラフィーで温度上昇を示す摩耗粒子が観察されますが、今回は観察されませんでした。そのため、）または）の可能性があります。これらの障害発生に対する弊害を勘案の上、ヶ月後に再度分析を実施し、RBOTの減少率を確認されることを推奨します。
報告№104-0378 報告№105-6012 | 分析№104-02669 分析№105-00448 | 105-00448 | 精点Aを実施した結果、計数汚染度がNAS級以上と当社推奨の管理限界値を超えていました。光学顕微鏡写真に見られるように、外部から混入したと思われる鉄錆、赤褐色の異物が見られたことから、汚染が高い要因は、外部から混入したと思われる異物によるものと考えられます。今回の分析結果からは、これらの異物の成分は確認できませんでしたが、今後これらの異物の影響で油膜切れが発生し摩耗に進展することが懸念されるため、至急濾過を実施されることを推奨します。これらのことは、計数汚染度がNAS級以上と当社推奨の管理限界値を超えていたこと光学顕微鏡写真に見られるように、外部から混入したと思われる鉄錆、赤褐色の異物が多く見られたこと以上のことから判断しました。
報告№109-09136 報告№110-00207 | 分析№109-001160 分析№110-000798 | 110-000798 | ・摩耗状態D－SOAPの結果、潤滑油中からは鉄、錫、亜鉛が検出されました。検出された金属は、粒子の観察結果からμm以下の鉄系摩耗粒子、局部的に高圧・高温となる場合に発生するフリクションポリマでした。摩耗状態は、異常摩耗の早期発見パラメータであるIs値であらわされますが、本試料油はの乗と良好の範囲にあることから、現在のところ、潤滑状態は正常な状態にあると思われます。・フリクションポリマフリクションポリマは、局部的に軸受摺動部分に高圧・高温の箇所が見られる場合に発生します。軸の振れ回り量の変動等が原因で、その狭いギャップに潤滑油が押込まれてフリクションポリマが発生している場合があります。この場合、高い摩擦熱による油劣化に注意が必要です。・汚染度前回に比較して重量汚染度がmg/mlからmg/mlに上昇し、やや高い値でした。フィルタ表面の異物観察で表面が茶褐色になっており、D－SOAPで亜鉛が増加したことから、重量汚染度が高い要因は、スラッジの影響と思われます。このスラッジは、軸受摺動面の静摩擦係数を上げ、起動トルクの上昇原因となり起動開度の増加につながることから、今後の増加傾向には注意が必要です。・前々回同様に粘度、水分、全酸価、IR、RBOTの各データは良好でした。潤滑油および軸受は継続使用可能な状態にあるものの、以下の対策が必要です。今後は、油劣化状況および摩耗の進行状況を確認するため、ヶ月後に摩耗試験を実施するとともに、巡視の際には起動開度の増加の有無を確認し、増加がみられた場合は、スラッジを除去するため、貴所で過去に実績のある当社製清浄分散剤TS－の投与によりスラッジを溶解・分散し、同時に濾過を実施することを推奨します。尚、今後軸受メタルの摩耗が進行した場合、摩耗程度を評価する必要がありますので、次回分析時には、スラストメタルサイズ、回転数、直近のメタル交換からの運転時間をお知らせください。
報告№108-5113 報告№108-5113 | 分析№108-03786 分析№108-03788 | 108-03788 | 機器の潤滑状態今回の採油は、主機停止中にマンホールから実施しているため、油循環中に採油した場合に比較し、油中粒子が沈降し分析データが低濃度に出る可能性があります。粒子の沈降は、採油時の油温や粒子サイズにより相違があります。例えば、μmの鉄系摩耗粒子であれば、油温がで時間にm、油温で.m程度となります。このように、油温とサイズにより沈降速度は変化しますので、採油は極力この影響を少なくして実施することが重要で、油中粒子が均一な分散状態で実施するのが最良です。今回の採油は、主機停止中に採油されているため油中粒子が沈降するなどして低濃度になっている箇所を採油した可能性があるなど、採油条件としては最良とはいえません。にもかかわらず、D－SOAPで鉄および錫がやや多く検出されていますので、運転中、或いは停止直後に採油するなど、採油条件を改善して採油を実施した場合、本データより厳しい状況になる可能性があります。したがって、可能であれば、主機運転中又は循環ポンプ稼動中など採油条件で再度採油を実施し再評価されることを推奨します。尚、軸受メタルの摩耗が発生しておりますので、摩耗の進行状態を精密に把握する必要があります。油量、軸受摺動面の面積が確認できる寸法、主機回転数の情報をご提供下さい。潤滑油の基本特性潤滑油の基本特性は、良好の範囲にあることから継続使用可能と判断します。
報告№109-09166 報告№109-09166 | 分析№109-001364 分析№109-001364 | 109-001364 | 分析の結果、前回に比較してSOAPの鉄濃度が増加していました。観察された摩耗粒子は、前回同様にフレッティングにより発生する赤錆が多く観察されました。これを反映して異常摩耗の早期発見パラメータであるフェログラフィーのIs値が前回の乗から今回の乗に桁上昇し、フレッティングによる摩耗が進行していることが分かりました。観察されたフレッティング粒子は、以下の箇所のいずれかで発生していると考えられました。軸と内輪内面軸受箱と外輪外面軌道輪と転動体フレッティング粒子は、サイズは小さいものの転がり軸受の軸受軌道面に噛み込み、その圧痕が起点となって軸受寿命の指標となるフレーキングへ進展することが懸念されます。定期的に分析を実施し、摩耗の進行状況を確認されることを推奨します。次回分析の時期を理論的に求めたところ、最短で約時間となりました。この時間は、油中汚染物が均一になるために必要とする時間であり、この時間を経過すれば、再分析の結果から状態の傾向を確認することが可能となりますので、これを参考に次回分析時期を検討されることを推奨します。計数汚染度はやや高い値となっています。計数汚染度はやや高い値となっています。計数汚染度はNAS級と当社推奨の管理限界値のNAS級以内にあるものの、やや高い値となっています。重量汚染度はmg/mlとなっています。重量汚染度はmg/mlとなっています。機器の潤滑状態フェログラフィーの結果、フレッティングにより発生する赤錆が多く観察されています。SOAPの結果、鉄が検出されています。SOAPの結果、摩耗により発生する鉄、油の添加剤成分であるリンが検出されています。D－SOAPの結果、鉄が検出されています。D－SOAPの結果、摩耗により発生する鉄が検出されています。フェログラフィーの結果、フレッティングにより発生する赤錆が多く観察されています。フェログラフィーの結果、異常摩耗の早期発見パラメータであるIs値がの乗とやや高く、摩耗粒子の形態観察の結果、フレッティングにより発生する赤錆が多く観察されています。
報告№108-0250 報告№108-0250 | 分析№108-01817 分析№108-01829 | 108-01829 | 、汚染度、軸受の潤滑状態を確認する。今回の採油は、対象設備の停止中に排油口から実施しているため、油循環中に採油した場合に比較し、油中粒子の沈降の影響を受け、分析データが高濃度に出る可能性があります。今回の分析は以上のことを踏まえて結果を検討しました。分析の結果、外部から混入した異物がやや多く見られますが、観察された摩耗粒子は少なく、本軸受は継続使用可能と判断します。一方、を示す粘度、水分、全酸価、IRの各データは良好の範囲にあることから、この油は継続使用可能と判断します。尚、上述しましたように、今回の採油は停止中の採油であるため、運転中の採油に比較して汚染度は高目に出ている可能性があります。採油は、粒子の沈降の影響を少なくすることが重要であり、そのため油中粒子が均一な分散状態で実施されることを併せて推奨します。
報告№104-4025 | 分析№104-01414 | 104-01414 | 分析の結果、油の劣化が確認されました。今後、油劣化により発生した油中の酸成分により腐食摩耗が発生することが懸念されるため、至急更油を実施されることを推奨します。他電力の発電所の例では、上昇し続けた全酸価のタービン油を使用していて、軸受メタルが腐食摩耗により全損した例もありますので、至急更油が必要です。全量更油できない場合は、分の程度を入れ替えるなどして、～ヶ月以内に再度分析を実施し、油の劣化状況を確認されることを推奨します。一方、摩耗粒子形態観察で外部から混入した砂が多く観察されました。直ちに異常ではないものの、今後、これらの砂が軸受摺動面に噛み込み摩耗が進行することが懸念されるため、～ヶ月以内に再度分析を実施し、汚染状況及び摩耗の進行状況を確認されることを併せて推奨します。D－SOAPで銅がppm検出されました。これは、冷却水用配管等の銅を使用している箇所の摩耗が発生していると考えられました。銅を使用した箇所、例えば、冷却水用配管であったとすると配管取付部に緩みが生じている場合も考えられました。緩みが生じたことで配管が振動し、継手部がはずれたり、銅配管に亀裂が生じるなど、冷却水の混入に至る場合がありますので、今後、銅濃度の監視と共に、水分濃度の上昇に注意が必要です。これらのことは、全酸価が.mgKOH/gと当社推奨の管理限界値を大きく超えていたことIRの結果、油劣化の兆候を示すカルボン酸の吸収が見られたこと摩耗粒子形態観察の結果、外部から混入した鉄錆・砂が多く観察されたことD－SOAPで、銅がppm検出されたこと以上のことから判断しました。
報告№107-4551 報告№107-4551 | 分析№107-02644 分析№107-02644 | 107-02644 | トライボ診断の結果、泡立ち試験を除く項目は良好でした。泡立ち試験の結果は、一般的には消泡性能が低くいと判断できる値の-ですが、新油値の-と同レベルにあったため、良好と判断します。一方、潤滑状態指数はのマイナス乗、摩耗粒子の形態観察でμm以下の小さな摩耗粒子が観察されており、濾過設備のない機器であれば正常な潤滑状態にあると判断できる状況でした。但し、潤滑油の摩耗粒子はフィルタに捕捉され、異常な摩耗状態が発生したとしても正常な潤滑状態にあると誤認してしまう可能性があります。フィルタの捕捉の影響による誤認を避けるため、今後の診断に当たっては、これまでの採油箇所に加え、フィルタの捕捉物も分析し、その結果から潤滑状態を評価することを推奨します。尚、フィルタ捕捉物の分析を実施する際には、フィルタ流量、フィルタ使用時間、主機稼働時間などの追加情報が必要です。泡立ち試験の結果、消泡性能が低いと判断できる値であるものの、新油と同レベルにありました。粘度は良好。粘度はmm/sと新油値mm/sに比較して、粘度変化率は-.％で、当社推奨の管理限界値である±％以内にあり、良好と判断します。粘度は.mm/sでした。粘度は.mm/sでした。粘度指数はでした。粘度指数はでした。泡立ち試験は-でした。泡立ち試験は-と新油と同レベルにあり、消泡性能が新油と同レベルにあることが確認されました。水分は良好。水分はppmと当社推奨の管理限界値の以下であり、良好と判断します。全酸価は良好。全酸価はmgKOH/gと新油値mgKOH/g以内であり、良好と判断します。機器の潤滑状態精密な濾過設備がない機器であれば、潤滑状態指数は正常の範囲にあると判断します。潤滑状態指数は正常の範囲にあると判断します。異常摩耗の早期発見パラメータである潤滑状態指数がのマイナス乗と、精密な濾過設備がない機器であれば、潤滑状態指数は正常の範囲にあると判断します。
報告№109-09169 報告№109-09169 | 分析№109-001384 分析№109-001384 | 109-001384 | 結論摩耗の進行速度の速い切削摩耗が観察されたものの、本試料の摩耗形態は正常摩耗が支配的であることから、ギヤは継続使用可能な状態にあると判断します。は良好と判断します。粘度は良好と判断します。粘度は.mm/sと新油値.mm/sに比較して、粘度変化率は-.％で、当社推奨の管理限界値である±％以内にあり、良好と判断します。水分は良好と判断します。水分は.ppmと当社推奨の管理限界値の以内にあり、良好と判断します。全酸価は良好と判断します。全酸価は.mgKOH/gと新油値.mgKOH/g以内にあり、良好と判断します。IRの結果、良好と判断します。IRの結果、IRチャートに示すように新油に比較して変化はなく、良好と判断します。計数汚染度は当社推奨の管理限界値を超えています。計数汚染度は当社推奨の管理限界値を超えています。計数汚染度はNAS級以上と当社推奨の管理限界値のNAS級を超えています。重量汚染度はmg/mlとなっています。重量汚染度はmg/mlとなっています。機器の潤滑状態摩耗粒子診断の結果、μm以下の鉄系摩耗粒子、異物の噛み込みなどで発生する切削粒子がやや多く観察されています。SOAPによる油中金属濃度の結果、鉄が検出されています。SOAPによる油中金属濃度の結果、鉄、鉛、銅、油の添加剤成分であるリン、外部から混入したと思われるアルミニウム、ケイ素が検出されています。SOAPによる油中金属濃度の結果、鉄が検出されています。SOAPによる油中金属濃度の結果、鉄、鉛、油の添加剤成分であるリン、外部から混入したと思われる亜鉛、カルシウム、ナトリウム、アルミニウムが検出されています。摩耗粒子診断の結果、μm以下の鉄系摩耗粒子、異物の噛み込みなどで発生する切削粒子がやや多く観察されています。異常摩耗の早期発見パラメータであるIs値がの乗とやや高く、摩耗粒子の形態観察の結果、μm以下の鉄系摩耗粒子、異物の噛み込みなどで発生する切削粒子がやや多く観察されています。SEM・XMAの結果、鉄、クロム、マンガンを含む粒子が観察されています。摩耗粒子診断で観察された粒子をSEM・XMAで詳細に観察した結果、鉄、クロム、マンガンを含む粒子が観察されています。
報告№109-09094 | 分析№109-001087 | 109-001087_091015 | 年月日再度異音を確認するため、ポンプを再起動したが異音発生はなく、潤滑油の黒化が認められたため更油を実施した。潤滑油交換後、ポンプを起動したところ、C側軸受から再度異音が発生したため、その原因の確認をする。分析の結果、塵埃などの外部から混入した痕跡を示す異物は観察されず、切削粒子と凝着摩耗粒子が支配的であったことから、油中の異物は軸受内部で発生したと推定されます。観察された摩耗粒子は、異物の転動によりそのエッジの切削作用で発生する特徴的な形状をしており、いわゆる三元切削摩耗で発生したと推定されることから、油膜に異物が混入した影響でベアリング内部で切削摩耗が発生していたと判断できます。このことから、異音発生の原因は、摩耗粒子がベアリングの転動面、軌道面に噛み込み、ナイフエッジの役割となって転動体表面や保持器などを切削することで更に摩耗発生を助長したことによると推定されます。特に切削摩耗は、清浄な潤滑状態の摩耗速度の～桁早いことが知られているため、この摩耗形態が支配的な場合は、至急油を交換するなどの対策が求められます。本試料の潤滑状態は、摩耗の早期発見パラメータである摩耗過酷度のIs値がの乗と異常な値を示しており、またフィルタグラムの結果で局部的なフレーキングが発生していると推定できる～μmの摩耗粒子が観察されたことから、ベアリングが損傷に至るまでの時間は短時間であると推定され、更油ではなく至急ベアリングの交換が必要と判断します。以下に詳細な解析を説明します。内部要因による摩耗と外部要因による摩耗の相違点通常、外部から混入した異物が原因で摩耗が起こる場合、フェログラフィー分析から砂、鉄錆、繊維などが観察され、また、粒度分布では数μm以上の粒子サイズに分布が現れます。今回の分析で観察された異物の多くは摩耗粒子であり、また、粒度分布がμm未満の非常に小さな粒子サイズの領域と、μmを超す大型の粒子サイズの領域のみに異物のピークが分布している事がわかり、外部から異物が混入した際に特徴的に見られる数μmサイズの粒子の分布は見られませんでした。粒度分布と摩耗粒子の形態による観察結果観察された摩耗粒子の特徴的な形態から、小さな粒子サイズの領域の摩耗粒子は、回転しながら異物の角で相手を切削する三元切削摩耗で発生したことが分かります。一方、大型の粒子サイズの領域では、切削摩耗で発生した摩耗粒子に加え、金属接触で発生する特徴的な摩耗粒子が観察されました。これらのことから、今回の摩耗のメカニズムは、何らかの原因で軸受内部に油膜切れが発生し、これにより微小な摩耗粒子が発生し、この摩耗粒子が異物となって軸受内部に入り込んで更なる摩耗の起点となり、摩耗が進展して金属接触が増大し最終的に異音の発生につながったと推定されました。≪状態監視パラメータ≫劣化モードに対応する状態監視パラメータと規格は以下の通りです。特性低下目的：油の分析結果から、や劣化傾向ならびに添加剤の消耗程度、残存寿命などを確認する。粘度JISK全酸価JISK赤外線吸収スペクトルJISK酸化安定度試験JISK汚染目的：油の分析結果から、砂塵あるいは水・異種油などによるや、異物混入の有無を確認する。水分JISK計数汚染度JISB重量汚染度JISB光学顕微鏡観察粒度分布摩耗目的：油中の摩耗粒子を分析する事により、回転・摺動部の潤滑状態、摩耗劣化の程度、余寿命などを解析する。摩耗診断電子顕微鏡観察JISKX線マイクロアナリシス油中金属濃度）JISK≪分析結果≫特性低下粘度：良好粘度mm/sは、新油値mm/sに対して変化率が-.％であり、当社推奨の管理限界値±％以内にありました。全酸価：良好全酸価.mgKOH/gは新油値.mgKOH/g以下にありました。赤外線吸収スペクトル：良好新油に比較して変化はありませんでした。酸化安定度試験：良好RBOTminは新油値minに比較して変化はありませんでした。汚染水分：良好水分.は当社推奨の管理限界値以下にありました。計数汚染度：要処置NAS等級は級以上であり、当社推奨の管理限界値NAS級を超えていました。重量汚染度：要処置重量汚染度はmg/mlであり、当社推奨の管理限界値mg/mlを超えていました。光学顕微鏡観察：要処置～μmサイズの摩耗粒子が観察されました。摩耗摩耗診断：要処置異常摩耗の早期発見パラメータであるフェログラフィーのIs値は、当社推奨の管理目安であるの乗を大きく超えたの乗であり、異常な摩耗状態を示す値でした。また、観察された摩耗粒子の多くは、異物の噛み込みにより発生する切削粒子と、金属接触が厳しい場合に発生するシビア粒子でした。電子顕微鏡観察・X線マイクロアナリシス：要処置XMAによる分析の結果、摩耗粒子は、鉄、クロム、マンガンを含んでいました。これらの結果から観察された摩耗粒子は軸受材料であることがわかり、ベアリングが摩耗して発生したと判断できました。油中金属濃度）：要処置鉄の固形分が多く検出されました。粒度分布：要処置粒度分布は、下図に示す通りです。EMBEDExcel.Chart.\s図粒度分布EMBEDExcel.Chart.\s図粒度分布図の粒度分布の結果から、.μm～μmのサイズが粒子数全体の％を占めていることがわかりました。図の粒度分布の結果から、.μm～μmサイズ粒子は、体積の％程度であり、粒子数は多いものの全体体積に占める割合が％未満であることがわかりました。一方、図からは、μm～μmの粒経分布が体積の約％を占めていることがわかりました。以上のことから、油中粒子はμm未満と約μm～約μmとのつの粒子サイズ領域に分布していることがわかりました。
報告№108-0411 報告№110-00676 | 分析№108-02744 分析№110-003133 | 110-003133 | は、油の粘度変化率、油中のスラッジの発生量などを判断パラメータに、粘度、全酸価、IR、RBOTで評価します。分析の結果、油の粘性を示す粘度は、新油値のmm/sに比較して粘度変化率が-.％のmm/sとほぼ変化はなく、また油中のスラッジの発生量を示す全酸価は、新油値の.mgKOH/gに対して.mgKOH/gで減少しており、さらにはIRの結果でも油が劣化した場合に発生するカルボン酸の発生も確認されず、酸化防止剤の残存量を示すRBOTは、限界値minに比較して、十分に残量があるminであった。以上のように、の健全性を示す各パラメータは全て良好であり、潤滑油の劣化は確認されませんでした。尚、別紙RBOTの減少傾向から油の余寿命を求めた結果、本試料は直近の更油から起算して稼働日数が年月まで使用可能であることが分かります。油中の水分を計測した結果、水分はppmと新油と同等であり、継続使用可能な状態にあることが確認されました。潤滑油は継続使用可能な状態にあると判断します。
報告№109-09136 報告№110-00434 | 分析№109-001160 分析№110-001961 | 110-001961 | 診断目的、汚染度、潤滑状態を確認する。SOAP／D－SOAPの結果、検出された元素は鉄、銅、アンチモン、ニッケル、錫、リン、カルシウム、ケイ素、ナトリウム、ホウ素が検出されました。これら検出された金属元素から発生箇所を推定すると、鉄、銅、アンチモン、ニッケル、錫・軸受等リン・オイル添加剤カルシウム、ケイ素、ナトリウム、ホウ素・外部混入異物であると思われます。このうち、機械部品が摩耗したと思われる元素はのグループです。異常摩耗の早期発見パラメータであるフェログラフィーのIs値がの乗とやや高く、摩耗粒子の形態観察で金属潤滑部が局部的に油膜切れを起して発生するシビア粒子、繰返し応力を受けて発生する疲労摩耗粒子、局部的に高圧・高温となる場合に発生するフリクションポリマが比較的多く観察されました。潤滑部では、正常なマイルド摩耗、やや厳しい摩耗形態の凝着摩耗、疲労による疲労摩耗が発生し、そして局部的ではあるものの高圧・高温の箇所が発生していることも分かりました。フリクションポリマは、潤滑油が軸受摺動面および軌道面に押し込められ高圧状態になると同時に、圧縮熱により高温状態になった結果、基油自身が重合反応を起こし生成することが知られています。そのため、高圧高温状態の解消がなされなければ、潤滑油の劣化が進行し、粘度上昇に因る潤滑異常に進展する場合があります。SOAP／D－SOAPでスラスト軸受の主成分である錫が検出されました。更油後の初期試験を実施していないため、仮に初期値をとした場合、今回の錫濃度がであることから、初期値から増加したことになります。今回の増加量と更油前のppmを積算した値ppmから軸受表面の平均的な摩耗を計算した結果、摩耗深さはμmとなります。この摩耗深さは、一般的なメタルの表面粗さのsを大きく上回るものであることから、メタル表面には鏡面状態になっている箇所があり、油膜が形成されにくい状態になっていることを示唆しています。汚染度計数汚染度は良好でした。粘度、水分、全酸価、IRの各データは良好でした。潤滑油および転がり軸受は継続使用可能な状態にあるものの、すべり軸受の摩耗が進行することが懸念されるため、以下の対策を推奨します。スラスト軸受は、摺動面が鏡面状態になっている箇所があり、安定した油膜が形成されにくい状態になっていると思われます。AHは、極めて低速で回転することから油膜が形成し難く、摩耗の進行を回避するのは困難と思われますので、定期的な分析により傾向監視することを推奨します。
報告№109-09136 報告№113-00463 | 分析№109-001160 分析№113-001914 | 113-001914 | 潤滑油および軸受は継続使用可能な状態にあると判断します。但し、将来的な摩耗進行の有無を確認するためにも傾向監視を継続することが有効です。定期的な分析今後懸念される凝着摩耗の進行を監視するため、定期的に分析を実施することを推奨します。診断結果は良好と判断します。粘度前回に比較して今回の粘度は、mm/sからmm/sに低下していました。新油値mm/sに比較して、粘度変化率は-.％で、当社推奨の管理限界値である±％以内であり、良好と判断します。水分前回に比較して今回の水分は、ppmから.ppmに若干増加していました。当社推奨の管理限界値の以下であり、良好と判断します。酸価・IR酸価劣化の進行度は、酸価およびIRの結果から総合的に判断します。前回に比較して今回の酸価は、.mgKOH/gから変化はなく、新油値.mgKOH/g以下であり、IRの結果で油劣化の兆候を示すカルボン酸の吸収が確認されていないことから、良好と判断します。は良好と判断します。計数汚染度前回に比較して計数汚染度は、NAS級からNAS級にランク低下し、当社推奨の管理限界値NAS級以下であり、良好と判断します。重量汚染度前回に比較して今回の重量汚染度は、.mg/mlから.mg/mlに増加しているものの、当社推奨の管理限界値mg/ml以下であり、良好と判断します。光学顕微鏡写真重量汚染度で濾過したフィルタ表面上の夾雑物を光学顕微鏡で観察した結果、金属片、鉄錆、砂等が観察されました。総合的に判断した結果、は許容範囲内にあり、機器は継続使用可能と判定しますが、摺動部の摩耗が認められたため、定期的に潤滑油分析を実施し、摩耗推移を監視することが有用と考えます。フェログラフィー【異常摩耗指数：Is値】Is値は異常摩耗の早期発見パラメータのつで、摩耗粒子を定量化するために用います。今回のIs値はの乗とやや高い値であるものの、前回に比較してIs値の上昇傾向は確認されませんでした。フェログラフィー【定性分析：摩耗の形態観察】分析結果から比較的多く観察された粒子は、以下の通りでした。正常な摩耗粒子・潤滑状態が正常なマイルド摩耗により発生。シビア粒子・潤滑状態がやや厳しい凝着摩耗により発生。金属潤滑部が局部的に油膜切れを起していると考えられます。観察された摩耗粒子の中でもシビア粒子は摩擦面が将来的に異常摩耗へ進展する可能性を示唆しているため、傾向監視が必要と思われます。詳細は、別紙傾向監視が必要な摩耗粒子をご覧ください。Iカップリング発光分光分析【SOAP-T】検出された金属元素と、想定される発生箇所は、以下の通りです。鉄、銅、錫・軸受等リン、亜鉛・添加剤カルシウム、ナトリウム・外部混入異物
報告№109-9532 報告№109-9532 | 分析№109-003305 分析№109-003305 | 109-003305 | 分析の結果、異常摩耗の早期発見パラメータであるフェログラフィーのIs値がの乗と高く、摩耗粒子の形態観察で異物の噛み込みなどで発生する切削粒子、銅合金が比較的多く観察され、フィルタ表面の異物観察でも銅合金が観察さました。このことから、摩耗形態は切削摩耗であることが分かりました。さらにSOAPで鉄、銅および錫が多く検出されたことから、ウォームとウォームホイールの噛み合い面の摩耗が発生していることが分かりました。写真ウォームギヤとウォームホイール摩耗形態の中でも切削摩耗は、異物が混入していない状態に比較して摩耗進行速度が速く注意が必要です。次回分析時期の考え方油中粒子数の平衡油中粒子は、一般に外部混入、内部発生が混在し時間の経過とともに時間Tで平衡に達することがわかっています。【健全な潤滑状態】潤滑状態が健全である場合、パラメータとなるデータは図の時間Tで平衡に到達後、時間Tになっても大きな変化は見られません。したがって、健全であればTに達した場合でも、データに変化はなく潤滑状態は健全であることがわかります。【異常の兆候】一方、時間Tを過ぎ、潤滑状態に何らかの異常が生じると、摺動面の異常を反映した粒子等のパラメータは増加傾向を示し、破線a、或いは破線bの傾向を示すようになります。【傾向管理】異常を示すパラメータの増加要因は、内部発生による摩耗と、外部混入による異物の増加ですが、稼動中に増加傾向を示す現象は、多くの場合、内部発生の摩耗によることが多いと考えられます。的確な診断を行うには、増加原因が内部発生の摩耗によるものであるのか、或いは、外部混入による異物なのかを分析で詳細に把握する必要があります。特に、油中の粒子は、固有の減少率を保ちながら図に示すように一定時間経過後に平衡することが知られていることから、平衡に到達する時間Tを初期値とし、Tと等しい経過時間Tでのデータを比較管理することで潤滑状態を把握できることとなります。ウォームホイールの摩耗量本ウォーム減速機で使用されている材質は、ウォームギヤがSCM、ウォームホイールがリン青銅であるため、軟質材であるウォームホールの摩耗が先に進行するものと想定されます。今回は、ウォームホールの摩耗量について検討を行います。ご提供いただいた油量とウォームホールの仕様から、ウォームホイール歯面の平均的な摩耗深さを更油前と更油後の銅濃度から計算した結果、前回のμmからμmに増加していました。この値は、ウォームホイールの枚の歯面のピッチ円周にmm幅で均等に摩耗したことを想定して求めていますが、摩耗深さは、すなわちギヤのバックラッシの増量を示すこととなり、設計値と照合することでウォーム減速機のメンテナンス時期を検討する材料にもできます。次回分析実施時には、メーカが規定するバックラッシ許容値をお知らせ下さい。これを使用限界として、点検時期を検討いたします。潤滑油のコンディションを示す粘度、水分、全酸価、IRの各データが良好の範囲にあることから、本試料油は継続使用可能と判断します。潤滑油は継続使用可能な状態にあるものの、ウォームギヤは以下の対策が必要です。今後、ウォームとウォームホイールの噛み合い面でさらに摩耗が進行し、ウォームホイールの摩耗を促進することが懸念されますので、定期的に分析を実施し、摩耗の進行状況を確認することを推奨します。今回、本試料の平衡時間を理論的に計算したところ、運転時間が分経過すれば、摩耗の進行状況を確認することができることが分かりましたので、このことを参考に稼動の累積時間を基に次回分析時期を決定されることを提案します。油種変更の効果前回観察された摩耗粒子には、異物の噛み込みにより発生する切削粒子、金属接触が厳しい場合に発生するシビア粒子が観察されましたが、今回観察された摩耗粒子には、シビア粒子が観察されませんでした。シビア粒子は、油膜切れによる厳しい金属接触で発生する摩耗粒子です。この摩耗粒子が観察されなかったのは、ギヤ歯面で油膜が保持されていると思われますので、粘度の変更による効果があったものと思われます。今後は、現状支配的な摩耗形態である切削摩耗を改善することで摩耗の進行が抑えられると思われますので、油槽内部のフラッシングおよび新油充填時の濾過実施を推奨します。は良好と判断します。粘度粘度はmm/sと新油値.mm/sに比較して、粘度変化率は-％で、当社推奨の管理限界値である±％以内にあり、良好と判断します。水分は.ppmと当社推奨の管理限界値の以内にあり、良好と判断します。全酸価全酸価は.mgKOH/gと新油値.mgKOH/g以内にあり、良好と判断します。IRIRの結果、油劣化の兆候を示すカルボン酸の吸収が確認されていないことから、良好と判断します。計数汚染度は当社推奨の管理限界値を超えていました。計数汚染度計数汚染度はNAS級以上と当社推奨の管理限界値を超えていました。重量汚染度はmg/mlでした。粒度分布粒度分布は、分布範囲は.～.μmにあり、.μmにピークが確認されました。機器の潤滑状態SOAPの結果、鉄、銅および錫が検出されました。摩耗粒子診断の結果、異物の噛み込みなどで発生する切削粒子、銅合金が多く観察されました。SOAPによる油中金属濃度SOAPによる油中金属濃度の結果、鉄、銅、油の添加剤成分であるリンが検出されました。SOAPによる油中金属濃度SOAPによる油中金属濃度の結果、鉄、鉛、銅、錫、亜鉛、油の添加剤成分であるリンが検出されました。摩耗粒子診断異常摩耗の早期発見パラメータであるIs値がの乗と高く、摩耗粒子の形態観察の結果、異物の噛み込みなどで発生する切削粒子、銅合金が比較的多く観察されました。
報告№109-09136 報告№112-00561 | 分析№109-001160 分析№112-002312 | 112-002312_date130321 | 分析の結果、潤滑油の劣化はないことから、継続使用可能な状態にあると判断します。但し、油中の汚染度が高いことから、以下の対策を推奨します。軸受分析の結果、軸受は継続使用可能な状態にあると判断します。但し、将来的な摩耗進行の有無を確認するためにも傾向監視を継続することが有効です。定期的な分析今後懸念される切削摩耗や凝着摩耗の進行を監視するため、定期的に分析を実施することを推奨します。濾過または更油油中の汚染度が高いことから、摩耗粒子や異物等が軸受摺動面に噛み込むことによる摩耗の進行が懸念されるため、濾過または更油を推奨します。更油する際には、油槽内を清掃し、更油する新油もNAS級程度の清浄な潤滑油を更油することを併せて推奨します。診断結果は良好と判断します。粘度前回に比較して今回の粘度は、mm/sからmm/sに上昇していました。新油値mm/sに比較して、粘度変化率は+％で、当社推奨の管理限界値である±％以内であり、良好と判断します。水分前回に比較して今回の水分は、ppmから.ppmに増加していました。当社推奨の管理限界値の以下であり、良好と判断します。酸価前回に比較して今回の酸価は、.mgKOH/gから.mgKOH/gに低下していました。新油値.mgKOH/g以下であり、良好と判断します。IRIRチャートの結果、新油と使用油のスペクトルパターンはほぼ一致し、また、油劣化の兆候を示すカルボン酸の吸収が確認されていないことから、良好と判断します。重量汚染度は当社推奨の管理限界値を超えていました。計数汚染度前回に比較して今回の計数汚染度は、NAS級からNAS級に減少していました。当社推奨の管理限界値NAS級以下であり、良好と判断します。重量汚染度前回に比較して今回の重量汚染度は、mg/mlからmg/mlに減少していました。当社推奨の管理限界値mg/mlを超えていました。光学顕微鏡写真重量汚染度で濾過したフィルタ表面上の夾雑物を光学顕微鏡で観察した結果、金属片、鉄錆、砂、粘ちょう物等が観察されました。はフェログラフィーおよびSOAP-Tの結果から総合的に判断した結果、継続使用は可能ですが、機器の機能を保持するためにも傾向管理が有用と考えます。フェログラフィー【異常摩耗指数：Is値】Is値は異常摩耗の早期発見パラメータのつで、摩耗粒子を定量化するために用います。前回に比較して今回のIs値はの乗から乗に低下し、低い値でした。フェログラフィー【定性分析：摩耗粒子および摩耗形態観察】分析結果から比較的多く観察された粒子は、以下の通りでした。正常な摩耗粒子・潤滑状態が正常なマイルド摩耗により発生。切削粒子・異物や金属表面の微小突起による切削摩耗により発生。シビア粒子・潤滑状態がやや厳しい凝着摩耗により発生。金属潤滑部が局部的に油膜切れを起していると考えられます。フリクションポリマ・局部的に高圧・高温となる場合に発生。観察された摩耗粒子の中でも切削粒子、シビア粒子は、注意が必要です。切削摩耗は、他の摩耗形態に比較して摩耗進行速度が速く注意が必要で、定期的なトライボ診断による状態監視が必要と考えます。切削摩耗の原因となる混入異物が残留している場合、この異物により切削摩耗が継続して発生する可能性があります。シビア粒子は、凝着摩耗に分類されます。この摩耗粒子は、摺動面で凝着、破断を繰り返し、この過程で生じる移着粒子が成長して摩耗粒子となります。そのため、摺動面では局部的に油膜切れが発生していることを示しています。この状態が継続した場合、摩耗粒子のサイズは徐々に大型化していき、軸受の損傷に至る場合がありますので、傾向監視が必要です。Iカップリング発光分光分析【SOAP-T】検出された金属元素から発生箇所を推定すると、以下の通りでした。鉄、銅、錫・軸受等リン、亜鉛・添加剤カルシウム・外部混入異物
報告№105-6052 報告№105-6052 | 分析№105-01694 分析№105-01694 | 105-01694 | 分析の結果、全てのデータが良好であることから、この油は継続使用可能と判断します。但し、調速機圧油には濾過機が設置されているため、油中汚染度は常時清浄な状態に保持され、摩耗に変化が生じても検出出来ない可能性もありえます。そこで、より正確に解析するために濾過機の入口と出口から採油を実施し、正確な濾過効率を元に摩耗の進行状況を確認されることを推奨します。は良好と判断します。粘度は良好と判断します。粘度はmm/sと新油値mm/sに比較して、粘度変化率は+.％で、当社推奨の管理限界値である±％以内にあり、良好と判断します。水分は良好と判断します。水分はppmと当社推奨の管理限界値の以下であり、良好と判断します。全酸価は良好と判断します。全酸価は.mgKOH/gと新油値.mgKOH/gに比較して変化はなく、良好と判断します。IRの結果、良好と判断します。IRの結果、油劣化の兆候を示すカルボン酸の吸収が確認されていないことから、良好と判断します。RBOTの結果、良好と判断します。RBOTはminと当社推奨の管理限界値のmin以上であり、良好と判断します。は良好と判断します。計数汚染度は良好と判断します。計数汚染度はNAS級と当社推奨の管理限界値のNAS級以内であり、良好と判断します。重量汚染度は良好と判断します。重量汚染度は.mg/mlと当社推奨の管理限界値のmg/ml以内であり、良好と判断します。機器の潤滑状態機器の潤滑状態は正常と判断します。SOAPの結果は良好です。SOAPの結果、油の添加剤成分であるバリウムがppm検出されました。D－SOAPの結果は良好です。D－SOAPの結果、外部から混入したカルシウムが、ナトリウムが検出されました。フェログラフィーの結果は良好です。異常摩耗の早期発見パラメータであるフェログラフィーのIs値が.と良好の範囲にあり、潤滑状態は良好と判断します。
報告№109-09136 報告№112-00467 | 分析№109-001160 分析№112-001961 | 112-001961 | 本試料油は、機器停止中のドレンから採油されているため、分析データは高濃度に出ると思われますが、分析の結果は潤滑油及び軸受潤滑状態が正常であることを示す内容でした。そのため、潤滑油および軸受は継続使用可能な状態にあると判断します。最適な採油方法今後の採油は、極力運転中もしくは停止直後の油槽中層部から実施されることを推奨します。はフェログラフィーおよびSOAP-Tの結果から総合的に判断した結果、正常な状態にあると考えられます。フェログラフィー【定量分析：Is値】Is値は異常摩耗の早期発見パラメータのつで、摩耗粒子を定量化するために用います。今回のIs値はのマイナス乗と低い値でした。フェログラフィー【定性分析：摩耗粒子および摩耗形態観察】分析結果から比較的多く観察された粒子は、以下の通りでした。正常な摩耗粒子・潤滑状態が正常なマイルド摩耗により発生。鉄錆、砂等・外部から混入したと考えられます。Iカップリング発光分光分析【SOAP-T】検出された金属元素から発生箇所を推定すると、以下の通りでした。鉄、銅、錫・軸受等カルシウム、ナトリウム・外部混入異物メタルの摩耗分析結果から軸受メタルの摩耗深さを求めました。計算はD-SOAPの結果で得られている錫濃度と油量Lから計算しました。当社の経験からメタル面積の約分の程度が摩耗したと仮定しました。その結果、メタル表面の平均的な摩耗深さは.μmとなり、メタルの表面粗さを軸受表面の一般的な粗さであるsと仮定すると、表面粗さの％程度の摩耗であることから、軸受メタルは継続使用可能と判断できます。計数汚染度はNAS級とやや高く、フィルタ表面の異物観察で鉄錆、砂等が観察されました。粒子分布を見るとμ以上の粒子が多いことから、今回の採油箇所がドレンバルブであり、採油時に廃油をしていないことから、汚染度が高い要因は、外部混入異物の影響と思われます。粘度、水分、酸価、IRの各データは良好でした。
報告№109-09136 報告№114-00264 | 分析№109-001160 分析№114-000965 | 114-000965 | 分析の結果、は良好の範囲にあるものの、計数汚染度がNAS級とやや高く、重量汚染度はmg/mlと当社推奨の管理限界値を超えています。提供された図面から転がり軸受が使用されていますが、転がり軸受は汚染物質による圧痕が疲労摩耗発生の原因になることから、更油が必要と判断します。軸受は継続使用可能な状態にあると判断します。但し、SOAP/D-SOAPの鉄濃度が比較的高い値で検出されていることから、以下の対策を推奨します。更油油の汚染度が高いことから、摩耗粒子や異物等の夾雑物が潤滑部に噛み込むことによる摩耗の進行が懸念されます。当該機は、更油を推奨します。更油をする際には、ケース内を清掃し、更油する新油もNAS級程度の清浄な潤滑油を更油することを推奨します。定期的な分析今後の進行が懸念される摩耗の推移を監視するため、定期的な分析実施を推奨します。分析結果異常摩耗の早期発見のパラメータであるフェログラフィーのIs値は、レベルとやや高い値です。また、潤滑部の摩耗が認められたため、定期的に潤滑油分析を実施し、摩耗推移を監視することが有用と考えます。フェログラフィーで観察された代表的な粒子は、以下の通りです。正常な摩耗粒子・潤滑状態が正常なマイルド摩耗により発生。SOAP/D-SOAPの結果、鉄が比較的高い値で検出されていることから、軸受軌道面で摩耗が発生していると推定されます。また、リンが新油値のppmに比較してppmに減少し、D-SOAPでppm検出されていることから、油の添加剤成分が析出してスラッジが発生しています。リンは、極圧添加剤として添加されていることから、油中のリンが減少すると、負荷圧力の非常に高い軌道面では油膜が形成されにくくなり、摩耗が進行することが懸念されます。亜鉛がSOAPでppm、D-SOAPでppm検出されていることから、亜鉛を使用した箇所の溶出・摩耗が発生していると考えられます。発生箇所が亜鉛メッキされた部品であった場合、耐食性が低下して腐食に進展することが懸念されます。計数汚染度はNAS級とやや高く、重量汚染度はmg/mlと当社推奨の管理限界値を超えています。フィルタグラムで金属片、鉄錆、砂等が観察されていることから、汚染度が高い要因は、摩耗と外部混入異物の影響と思われます。粘度、水分、酸価、IRの各データは良好です。
報告№109-09136 報告№111-00777 | 分析№109-001160 分析№111-003887 | 111-003887 | 潤滑油および軸受は継続使用可能な状態にあると判断します。前回に比較してSOAP／D－SOAPの結果で、鉄および錫濃度に大きな変化はありませんでした。Is値は異常摩耗の早期発見パラメータのつで、摩耗粒子を定量化するために用います。前回に比較してIs値はの乗から乗に低下し、潤滑状態は正常と判断できます。前回に比較して計数汚染度はNAS級からNAS級にランク減少し、良好でした。．前回同様にIR、RBOTの各データは良好でした。
報告№109-09014 報告№109-09014 | 分析№109-000358 分析№109-000364 | 109-000364 | グリースの物理的性状、汚染度、軸受の潤滑状態を確認する。グリースの物理的性状グリースの物理的性状を示すちょう度を除く項目は良好でした。ちょう度が当社推奨の管理下限値を超え、新グリースのに比較して低下しになっており、グリースが硬化していることが分かりました。硬化したグリースは、油分の流動性が低下し、ギヤ歯面での良好な油膜保持に影響がでる可能性があるため、グリースを交換されることを推奨します。ギヤの潤滑状態SOAP／D－SOAPで鉄が検出されたものの、ギヤ歯面から発生した摩耗粒子が観察されなかったことから、ギヤは継続使用可能と判断します。尚、報告書の管理表中に示しているSOAP／D-SOAPは、グリース潤滑の場合、摩耗粒子が均一に分散していないため、測定値が大きく変動することがありますので参考値としてお考え下さい。
報告№109-09136 報告№111-00013 | 分析№109-001160 分析№111-000018 | 111-000018 | 潤滑油および対象設備は継続使用可能な状態にあると判断します。但し、スラッジの影響でバルブ類の動作障害が発生することが懸念されるため、年に貴発電所で実施した当社製清浄分散剤TS－の投与と濾過を推奨します。
報告№108-0161 報告№108-0161 | 分析№108-01015 分析№108-01016 | 108-01016 | 臨時分析・濾過前の試料油を分析した結果、摩耗粒子の形態観察で異物の噛み込みにより発生する切削粒子、銅合金がやや多く観察されました。）切削摩耗切削摩耗は、異物が混入していない状態に比較して摩耗の進行速度が速く注意が必要です。）銅を使用した箇所の摩耗銅を使用した箇所の摩耗は、以下のことが考えられました。【】冷却用蛇管にフィンがついていた場合、振動により脱落する。【】冷却用蛇管と留め具が振動により摩耗する。観察された銅合金は、大きいサイズでμmあり、【】および【】の両方ともが考えられ、今後この銅合金が軸受摺動面に噛み込み摩耗が進行することが懸念されました。これらの障害発生に対する弊害を勘案した上で次回採油周期を理論計算した結果、異常進展の有無は、今回の採油から時間以上経過していれば確認できることが分かりましたので、この経過時間以後に再分析を実施するよう推奨します。
報告№109-09136 報告№112-00110 | 分析№109-001160 分析№112-000375 | 112-000375 | 潤滑油は継続使用可能な状態にあると判断します。但し、SOAP／D－SOAPで鉛、銅、錫が比較的多く検出され、摩耗粒子の形態観察で銅合金が比較的多く観察されたことから、銅を使用した箇所で摩耗が発生していますので、以下の対策が必要です。定期的な分析凝着摩耗の進行を監視するため、定期的に分析を実施し、摩耗の進行状況を確認することを推奨します。再分析の時期を理論的に求めたところ、最短で約時間となります。この時間は、油中汚染物が均一になるために必要とする時間であり、この時間を経過すれば、油が入れ替わっていても再分析の結果から状態の傾向を確認することが可能となります。そのため、試運転などで数時間の運転が可能であれば、より的確に状況が確認できますので再分析を推奨します。銅を使用した箇所の確認銅を使用した箇所の摩耗が発生していることから、状態を確認することを推奨します。油槽内の清掃潤滑油が汚染されていることから、油槽内は汚染されていると思われます。更油をする際には、油槽内を清掃し、更油する新油もNAS級程度の清浄な潤滑油を更油することを推奨します。シリコン系のグリースや添加剤の確認シリコン系の添加剤やグリースを使用している箇所があるかについてご確認下さい。フェログラフィーIs値は異常摩耗の早期発見パラメータのつで、摩耗粒子を定量化するために用います。今回のIs値はの乗であり、潤滑状態はやや厳しいと判断できます。摩耗粒子の形態で比較的多く観察された粒子は、潤滑状態が正常な場合に発生する摩耗粒子金属潤滑部が局部的に油膜切れを起して発生する銅系シビア粒子外部から混入したと思われる鉄錆等でした。これらの摩耗粒子が観察された場合、潤滑部で発生している摩耗形態は、正常なマイルド摩耗潤滑状態がやや厳しい凝着摩耗であることが分かります。銅を使用した箇所で摩耗が発生していることが確認されましたが、型番から転がり軸受の保持器には銅合金が使用されていませんでした。機器の構造、使用部品の材質等が不明であるため、銅を使用した箇所は不明ですが、仮にオイルリングを使用している場合、オイルリングの摩耗が考えられます。オイルリングが摩耗していた場合、潤滑油の適正なかきあげに影響が生じ、軸受軌道面の油膜切れ発生原因となることから、今後の摩耗進行には注意が必要です。Iカップリング発光分光分析【SOAP／D－SOAP】検出された金属元素は、SOAP／D－SOAPの結果表に示すように、鉄、鉛、銅、錫、リン、亜鉛、カルシウム、ケイ素、ナトリウムでした。検出された金属元素から発生箇所を推定すると鉄、鉛、銅、錫、亜鉛・軸受等リン、カルシウム、ケイ素、ナトリウム・外部混入異物であると思われます。このうち、機械部品が摩耗したと思われる元素はのグループです。SOAPで鉛、銅、錫が比較的多く検出されたことから、銅を使用した箇所が摩耗していると推定されます。ケイ素の検出SOAPでケイ素が検出されました。一般に、潤滑油中からケイ素が検出された場合、シリコン油或いは、シリコン系の添加剤が検出されるフェログラフィーおよびフィルタ表面の異物観察で砂が多く観察されて検出されるシリコングリースをシール部に塗布している場合、このシリコングリースが潤滑油に混入して検出されるなどが挙げられますが、今回の検出が比較的高濃度であることからの可能性が考えられます。については、分析結果では確認することが出来ませんので、これに関する情報があれば提供をお願いします。計数汚染度、重量汚染度は共に当社推奨の管理限界値を超えていました。フィルタ表面の異物観察で銅合金が観察されたことから、汚染度が高い要因は、摩耗と外部混入異物の影響と思われます。本試料油は、採油量が少なかったため計数汚染度は参考値としてお考え下さい。粘度、水分、全酸価、IR、RBOTの各データは良好でした。尚、別紙RBOTの減少傾向から油の余寿命を求めた結果、本試料は直近の更油から起算して稼働日数が年月まで使用可能であることが分かります。
報告№107-6026 報告№107-0477 | 分析№107-02108 分析№107-02733 | 107-02733 | 分析の結果、計数汚染度が前回のNAS級から今回はNAS級とランク増加していました。異常摩耗の早期発見パラメータであるフェログラフィーのIs値がのマイナス乗と良好の範囲にあるものの、摩耗粒子形態観察で金属接触が厳しい場合に発生するシビア粒子がやや多く観察されたことから、汚染度が増加した原因は、軸受摺動面の厳しい金属接触による摩耗と考えられました。フィルタ精度μmの油清浄機が設置されているにもかかわらず、μmサイズ以上の粒子が観察されており、仮に油清浄機が設置されていなかったとすると、更に大型の摩耗粒子が観察されるものと思われ、摩耗が連続的に進行する混合潤滑領域になっていることも予想されます。なるべく早い時期に再分析を実施し、摩耗の進行状況を確認することを推奨します。再分析の際には、油清浄機の濾過効率を考慮した評価が重要であるため、油清浄機の入口と出口の箇所から採油を実施することを併せて推奨します。尚、を示す粘度、水分、全酸価、IRの各データが良好であることから、この油は継続使用可能と判断します。
報告№104-0378 報告№105-8008 | 分析№104-02669 分析№105-00208 | 105-00208 | オーバーホール後に初期試験を実施した結果、初期のなじみ摩耗が発生していたと考えられます。今回のようになじみ過程でシビア粒子が観察された場合は、なじみ過程が正常に終了していない場合があり、異常摩耗に進展することも懸念しなければなりません。なじみ過程が正常な状態で終了した場合、シビア粒子は観察される事が少なく、従って、今回のなじみ過程では、局部的な金属接触がごく一部で発生したと考えられます。この接触が、既に正常な状態に推移しているか、或いは、進行しているのかを確認するためには、ヶ月後に回目の初期試験を実施されることを推奨します。これらのことは、異常摩耗の早期発見パラメータであるフェログラフィーのIs値がの乗とやや高く、摩耗粒子の形態観察の結果、金属接触が厳しい場合に発生するシビア粒子が観察されたこと以上のことから判断しました。
報告№101-6050 | 分析№100-00445 | 100-00445 | メタルの摩耗が若干確認された。メタルの平均的な摩耗深さを計算した結果、.μmとなり、若干摩耗痕がみられるものの、良好な状況にあると考えられた。尚、摩耗発生の主な原因が、外部から混入した異物であるため、今後、更に摩耗が進行することが懸念されるため、ヶ月以内に精点Bを実施し、摩耗の進行状況を確認されることを推奨する。重量汚染度は、管理限界値を超えており、汚染されていた。粘度は良好と判断する。粘度はmm/sと新油値.mm/sに比較して、粘度変化率は-％で、管理限界値である％以内にあり、良好と判断する。水分は良好と判断する。水分はと管理限界値の以下であり、良好と判断する。全酸価は良好と判断する。全酸価は.mgKOH/gと新油値.mgKOH/g以内にあり、良好と判断する。IRの結果、油劣化の兆候を示すカルボン酸は確認されなかった。IRはチャートに示すように油劣化の兆候を示すカルボン酸が確認されなかった。計数汚染度はNAS級とやや汚染されていた。計数汚染度の結果、NAS級とやや汚染されていた。重量汚染度はmg/mlと汚染されていた。重量汚染度はmg/mlと管理限界値のmg/mlを超えていた。光学顕微鏡に示す通り茶色のスラッジが多く見られた。機器の潤滑状態メタルの摩耗が若干確認された。メタルの平均的な摩耗深さを計算した結果、.μmとなり、若干摩耗痕がみられるものの、良好な状況にあると考えられた。油中の金属粒子濃度を分析するSOAP及びD-SOAPの結果、軸受メタルの摩耗により発生したと考えられる錫が多く検出された。SOAPの錫濃度がと油量をリットルとして摩耗体積を下式により計算した。 ・式 摩耗体積は.cmとなる。このことは、次ページ図aのような体積をもつ金属片が摩耗した計算となる。軸受のサイズから下メタルの表面積を計算すると約cmとなる。当社の経験では、この全面積の分のが下図bに示す摩耗面積Sとなり、摩耗面積Sはcmと考えられる。摩耗面積Sにおける平均的な摩耗深さdpを下式より求める。 ・式 計算結果から、摩耗面積における平均的な摩耗深さは.μmとなり、メタルの表面には、若干摩耗痕がみられるものの、良好な状況にあると考えられた。フェログラフィーの結果、以下に示す摩耗粒子が確認された。切削粒子シビア粒子ホワイトメタル異物の噛み込みや摺動面の微小突起の接触により発生したμm以下の切削粒子が比較的多くみられ、金属接触が厳しい場合に発生したシビア粒子、軸受メタルの摩耗により発生したホワイトメタルが若干見られた。このことから、軸受メタルの摩耗の主な原因は、異物の噛み込みによるものと考えられました。摩耗の主な原因となっている異物を取り除かなければ、今後、更に摩耗が進行することが懸念されるため、ヶ月以内に精点Bを実施し、摩耗の進行状況を確認することを推奨する。
報告№108-0387 報告№108-0379 | 分析№108-02609 分析№108-02544 | 108-02544 | グリースの物理的性状、軸受の潤滑状態を確認する。グリースの物理的性状グリースの物理的性状を示すちょう度を除く項目は良好です。ちょう度が当社推奨の管理下限値を超え、新グリースのに比較して低下しになっており、グリースが硬化していることが確認されています。また、全酸価が.mgKOH/gと新グリースの.mgKOH/gに比較して上昇していることから、グリースが劣化している可能性が考えられます。硬化したグリースは、油分の流動性が低下しギヤ歯面での良好な油膜保持に影響がでる可能性があるため、グリースを交換されることを推奨します。ギヤの潤滑状態D－SOAPで鉄が検出されているものの、摩耗粒子がほとんど観察されていないことから、ギヤは継続使用可能と判断します。尚、報告書の管理表中に示しているSOAP／D-SOAPは、グリース潤滑の場合、摩耗粒子が均一に分散していないため、測定値が大きく変動することがありますので参考値としてお考え下さい。
報告№103-8004 | 分析№103-00222・223 | 103-00222_223 | 本試験は、RC関係の遮断機がトリップし、RC本体が惰性で回っていたため、軸受に異常がないかを判断することを分析目的としました。又、本試料油は、主機停止から約時間経過した時点での採油であっため、通常実施している油槽中層部と沈降した粒子を確認するため底部からの箇所から採油を実施しました。油槽中層部及び底部の各サンプルから異常な潤滑状態を示すデータは確認されなかったことから、油膜切れは発生しておらず、潤滑状態は良好な状態にあったと判断します。
報告№104-0313 報告№104-0313 | 分析№104-02263 分析№104-02263 | 104-02263 | 経緯号定格運転中の月日にB－原子炉容器室冷却ファン振動大の警報が発生し、振動値もチャート上限を振り切り、軸受が破損した。軸受は、電力殿の要求で耐熱シリコングリースを充填したシールドタイプの軸受を使用していた。目的破損した軸受は上流側であったが、今回採取できなかったため、下流側の軸受からグリースを採取し、その分析結果から上流側軸受の損傷原因とメカニズムを検討することを目的とした。考察正常な運転状態で推移していたファン軸受の振動が増大する原因は、ミスアライメントアンバランス潤滑剤の流出による油膜切れ潤滑剤選定ミスによる潤滑不良ピックアップ取付不良などが考えられる。これらの振動が増大する原因についてグリースの分析結果から検討した。分析の結果、摩擦熱が高い場合に発生する黒錆が多くみられ、フレッティングにより発生した微細な粒子も見られた。これらの粒子が観察されたことから、軸受軌道面では局部的な油膜切れが発生し、軌道面には傷が発生していると考えられる。油膜切れが発生する原因は、ミスアライメントアンバランス潤滑剤の流出潤滑剤選定ミスによる潤滑不良が考えられる。今後この傷が起点となって疲労摩耗に進展することが容易に推定される。以上の下流側軸受の結果から、上流側軸受が破損した原因を推定すると、カップリングなどのゆるみファンの偏摩耗潤滑剤の流出による油膜切れ潤滑剤選定ミスによる潤滑不良などの影響で油膜切れが発生し、それにより発生した傷が起点となって疲労摩耗が進行し、破損に至ったと想像された。仮に、カップリングなどのゆるみやファンの偏摩耗等が発生していない場合、潤滑特性が低いとされるシリコングリースの影響や高温化で使用されたことによりグリースが流出したなどにより油膜切れが発生し、摩耗が進行し、損傷に至ったと推定できる。今回測定した振動データと周波数解析の結果をご提供いただければ、トライボ診断と振動診断の併用により、診断精度が向上すると思われますので、振動データを是非ご提供下さい。尚、グリースの物理的性状を示すちょう度、滴点、全酸価、IRの各データは新グリースとの比較が必要です。新グリースをご提供下さい。
|  | 112-001542 | ポンプ軸受とグリースは、継続使用可能な状態であるため、分解点検の必要はないと判断します。新グリースとの比較による評価グリースの物理的性状を示すちょう度、滴点、酸価のデータは新グリースデータを基準として評価しています。今回はグリース名が不明であったため判断できませんでしたが、今後評価する場合は、使用している新グリースを同時に分析することをご検討下さい。余寿命評価余寿命は、転がり軸受の場合、当社の経験からIs値が指数関数的に上昇していくことが確認されています。しかし、グリースは、潤滑油に比較して流動性が低いことから潤滑部で発生したすべての摩耗粒子が試料中に入っていないことがあり定量評価は困難であるため、Is値からは余寿命を予測することは出来ませんでした。はフェログラフィーおよびSOAP-Tの結果から総合的に判断した結果、正常な状態にあると考えられます。フェログラフィー【定性分析：摩耗粒子および摩耗形態観察】分析結果から比較的多く観察された粒子は、以下の通りでした。正常な摩耗粒子・潤滑状態が正常なマイルド摩耗により発生。Iカップリング発光分光分析【SOAP-T】検出された金属元素から発生箇所を推定すると、以下の通りでした。鉄、鉛、アンチモン・軸受等リン、亜鉛、カルシウム、ナトリウム・添加剤、増ちょう剤、外部混入異物アンチモンが比較的高い値でした。転がり軸受の軌道面や保持器などの摩耗、グリースの組成物であると推定されます。グリースの物理的性状新グリースとの比較による評価が必要です。ちょう度ちょう度はでした。グリース名が不明なため判定することが出来ませんでした。滴点滴点はでした。グリース名が不明なため判定することが出来ませんでした。酸価はmgKOH/gでした。IRで油劣化の兆候を示すカルボン酸の吸収が確認されていないことから、良好と判断します。水分グリースの水分濃度は一般的に.～％が適正であり、本試料の水分はppmであることから、良好の範囲にあると判断します。IRIRチャートの結果、油劣化の兆候を示すカルボン酸の吸収が確認されていないことから、良好と判断します。
報告№107-0366 報告№108-0308 | 分析№107-01900 分析№108-02140 | 108-02140 | 濾過前の試料油を分析した結果、粘度が.mm/sと新油のmm/sに比較して、粘度変化率は+％で、やや不良領域にありました。現在、ISOVGからISOVGに移行しているため異常ではなく、本試料油は継続使用可能と判断します。
報告№109-09136 報告№110-00454 | 分析№109-001160 分析№110-002056 | 110-002056_20101110修正 | 診断目的、汚染度、摩耗状態を確認する。採油について今回の採油は、機器停止中に油槽底部から実施しているため、別紙油中粒子の沈降の影響に示すように、油中粒子などの固形物は沈降の影響を受けて分析データが高濃度に出る可能性があることから、このことを踏まえて結果を検討しました。摩耗状態SOAP／D－SOAPの結果、検出された元素は鉄、銅、クロム、リン、亜鉛、カルシウム、バリウム、アルミニウム、ケイ素、ナトリウム、マグネシウム、ホウ素が検出されました。これら検出された金属元素から発生箇所を推定すると、鉄、銅、クロム・軸受等リン・オイル添加剤亜鉛、カルシウム、バリウム、アルミニウム、ケイ素、ナトリウム、マグネシウム、ホウ素・外部混入異物であると思われます。このうち、機械部品が摩耗したと思われる元素はのグループです。異常摩耗の早期発見パラメータであるフェログラフィーのIs値がの乗とやや高く、摩耗粒子の形態観察で外部から混入したと思われる鉄錆等が比較的多く観察されました。汚染度計数汚染度はNAS級と当社推奨の管理限界値に到達していました。D－SOAPで油の添加剤成分であるリンが検出され、フィルタ表面の異物観察で表面が茶褐色で鉄錆、砂等が観察されたことから、汚染度が高い要因は、スラッジと外部混入異物の影響と思われます。IRの結果、IRチャートに示すように油劣化の兆候を示すカルボン酸の吸収が確認されました。全酸価がmgKOH/gとメーカカタログ値の.mgKOH/gよりも高いことから、油が劣化している可能性があります。軸受軌道面には摩耗痕は見られるものの、継続使用可能な状態にあると判断します。但し、潤滑油の劣化が確認され、スラッジの発生や鉄がSOAPで、D-SOAPで検出されて、同時に添加剤成分のリンがD-SOAPでppm検出されていることから、転がり軸受で摩耗が進行していると考えられます。これらのことから、以下の対策を推奨します。更油今後、油中の酸成分の影響で金属表面が腐食して発生する腐食摩耗が発生することが懸念されるため、更油を推奨します。定期的な分析今後、軌道面に発生した傷が起点となって、疲労摩耗に進展することが懸念されるため、定期的に分析を実施し、摩耗の進行状況を確認することを推奨します。傾向監視のための次回採油時期は、回転数から理論的に求めます。本設備の回転数に関する情報が提供されなかったため、rpmと仮定し計算しました。その結果、次回の採油は最短で約時間となります。この時間は、油中汚染物が均一濃度になるために必要な時間であり、この時間を経過すれば、再分析の結果から摩耗速度を評価すことが可能となります。本計算は、回転数を仮定して求めていますので、次回分析実施時までに回転数等の設備情報をご提供下さい。
報告№107-0058 報告№107-0067 | 分析№107-00240 分析№107-00308 | 107-00308 | 濾過後の試料油を分析した結果、摩耗粒子形態観察で金属接触が厳しい場合に発生するシビア粒子が多く観察された。D－SOAPの結果、前回に比較して鉄が僅かに増加した。現在のところ、汚染度はNAS級と良好の範囲にあるものの、～μmサイズの粒子が多く、D－SOAPの鉄が増加傾向にあり、観察された摩耗粒子は～μmと大型のシビア粒子が多く観察されました。摩耗粒子の形態からポンプ内部またはサーボシリンダ内壁で摩耗が発生していると思われます。このまま摩耗が進行し汚染度がやや不良領域に到達した場合、バルブ類の動作障害やフィルタの目詰まり等が発生することが懸念されます。これらの障害発生に対する弊害を勘案の上、夏期ピーク前に再度分析を実施し、汚染および摩耗に進行状況を確認することを推奨します。尚、汚染の進行状況によっては、主機運転中に濾過が必要になるものと思われます。
報告№108-0496 報告№108-0496 | 分析№108-03567 分析№108-03567 | 108-03567 | 分析の結果、摩耗の安定が確認され、潤滑状態は正常と判断します。これらのことは、前回に比較して、計数汚染度はランク減少し、SOAP／D-SOAPの鉄および錫濃度に変化がないこと異常摩耗の早期発見パラメータであるフェログラフィーのIs値がのマイナス乗と良好の範囲にあること以上のことから判断しています。は良好と判断します。計数汚染度は良好と判断します。計数汚染度はNAS級と当社推奨の管理限界値のNAS級以内にあり、良好と判断します。重量汚染度は良好と判断します。重量汚染度は.mg/mlと当社推奨の管理限界値のmg/ml以内にあり、良好と判断します。機器の潤滑状態機器の潤滑状態は正常と判断します。SOAPの結果は良好です。SOAPの結果、油の添加剤成分であるリンが検出されています。摩耗により発生する鉄および錫が検出されていないことから、良好と判断します。D－SOAPの結果は良好です。D－SOAPの結果、摩耗により発生する鉄および錫が検出されていないことから、良好と判断します。フェログラフィーの結果は良好です。異常摩耗の早期発見パラメータであるフェログラフィーのIs値がのマイナス乗と良好の範囲にあることから、潤滑状態は正常と判断します。
報告№104-0313 報告№104-0313 | 分析№104-02264 分析№104-02265 | 104-02265 | 目的本軸受は、一般的に使用されているリチウムグリースを使用しているが、振動値が高い値になっているため、潤滑状態を確認することを目的とした。考察正常な運転状態で推移していたファン軸受の振動が増大する原因は、ミスアライメントアンバランス潤滑剤の流出による油膜切れ潤滑剤選定ミスによる潤滑不良ピックアップ取付不良などが考えられる。これらの振動が増大する原因についてグリースの分析結果から検討した。分析の結果、号ユニットB-原子炉容器室冷却ファン軸受下流側でみられた油膜切れにより発生する摩耗粒子が見られた。油膜切れが発生する原因は、ミスアライメントアンバランス潤滑剤の流出潤滑剤選定ミスによる潤滑不良が考えられる。今後この傷が起点となって疲労摩耗に進展することが懸念された。振動値が高い値になっている原因は、油膜切れにより発生した金属接触によるものと考えられた。今回測定した振動データと周波数解析の結果をご提供いただければ、トライボ診断と振動診断の併用により、診断精度が向上すると思われますので、振動データを是非ご提供下さい。尚、SOAPの結果、ケイ素がppmと非常に多く検出されており、本グリースはリチウムグリースではなくシリコングリースであったためと考えられた。再度、充填したグリースの種類をご確認下さい。また、グリースの物理的性状を示すちょう度、滴点、全酸価、IRの各データは新グリースとの比較が必要です。新グリースをご提供下さい。
報告№109-09094 報告№109-09094 | 分析№109-000953 分析№109-000953 | 109-000953_100127 | 分析の結果、有機物・有機化合物で検出されたピークには新グリースと異なるピークが検出されました。グリース名が違うか、或いは、異種グリースが混入した可能性が考えられますので、グリース名、異種グリース混入の可能性を確認する必要があります。≪状態監視とパラメータ≫分析の目的および各分析のパラメータは以下の通りです。特性低下目的：グリースの分析結果から、グリースの物理的性状や劣化傾向などを確認する。全酸価JISK赤外線吸収スペクトルJISKちょう度JISK滴点JISK摩耗目的：グリース中の摩耗粒子を分析する事により、回転・摺動部の潤滑状態、摩耗劣化の程度、余寿命などを解析する。摩耗診断電子顕微鏡観察JISKX線マイクロアナリシス油中金属濃度）JISK≪分析結果≫特性低下全酸価：良好全酸価.mgKOH/gは新油値の.mgKOH/g以内にあることから問題は無いと判断します。赤外線吸収スペクトル：良好ちょう度：良好ちょう度値と当社推奨の管理限界値であるから以内に留まっています。滴点：良好滴点はと新油値のに比較し高いものの問題は無いと判断します。摩耗摩耗診断電子顕微鏡観察・X線マイクロアナリシス：今回は実施していません。油中金属濃度：今回は実施していません。
報告№109-09136 報告№112-00588 | 分析№109-001160 分析№112-002434 | 112-002434 | 、汚染状態、摩耗状態ポンプディーゼルエンジンと潤滑油は、継続使用可能な状態であるため、分解点検の必要はないと判断します。但し、観察された油中粒子には、油膜が局部的に破断する凝着摩耗で発生した摩耗粒子が観られたことから、今後の摩耗進行を傾向監視するため、＜以下のに示す＞対策を推奨します。余寿命予測フェログラフィーのIs値は、前回に比較しての乗から変化はなく、平衡状態で安定した潤滑状態になっていることがわかります。このような安定した潤滑状態では、異常な方向に向かう上昇角を示さないことからIs値による余寿命予測はできませんが、前回と今回のデータを比較した結果から判断すると、少なくとも年程度の間は継続して使用が可能な状態にあると判断します。次回点検でピストンリングとメタル摩耗の点検当該機の油中からカルシウム化合物がやや高い濃度で検出されたため、この化合物がコンロッドメタルやクランクメタルの摩耗を促進させる懸念があります。化合物発生の原因は、ピストンリングの摩耗によって燃焼ガスのシール性が低下し、燃焼ガス中の硫黄分と油中のカルシウム添加剤が反応するためと考えられます。そのため、次回点検では第一にピストンリングの摩耗状態の点検を推奨すると共に、第二に、更油を推奨します。また、クランクメタルの一部では積層構造になっている再上部層のホワイトメタルが摩耗し、第二層のニッケル層が軽度に摩耗している箇所があると推定されます。摩耗範囲は限定的だと思われますので、直ちに異常ではないものの、次回点検ではピストンリングと共にメタル摩耗も点検を推奨します。更油粘度は、一端上昇し始めると劇的に上昇することもあるため、今後は比較的短い周期で傾向監視を実施することが大切です。また、粘度上昇により粘性抵抗が増大して油温も上昇しやすくなり、油劣化の影響で油中の酸成分により金属表面が腐食することがあるため、更油を推奨します。異種油の混入および油名の確認分析データから新油と一致しないデータが確認されたことから、異種油の混入または油名が違っている可能性があります。油は設備の条件にあった適正な性能のものを使用することが重要であるため、異種油の混入の有無、油名を再確認することを推奨します。定期的なトライボ診断トライボ診断は、潤滑油を分析し、潤滑油の性状を調査して継続使用が可能か、更油すべきかの評価を行うことはもとより、ギヤや転がり軸受、すべり軸受などの潤滑状態も評価する設備診断技術ですが、農業用の設備では稼働率にもよるものの年に回程度の診断により、そのデータの変化から異常の兆候を早期に発見することや、分解点検の必要性を判断することが可能となります。今回の分析データでは、潤滑油中に摩耗速度の早い摩耗形態の凝着摩耗が確認されたことから、今後も定期的な分析診断により設備状態を把握することを推奨します。はフェログラフィーおよびSOAP-Tの結果から総合的に判断した結果、傾向管理が必要な状態にあると考えられます。フェログラフィー【定量分析：Is値】Is値は異常摩耗の早期発見パラメータのつで、摩耗粒子を定量化するために用います。今回のIs値はの乗とやや高い値でした。フェログラフィー【定性分析：摩耗粒子および摩耗形態観察】分析結果から比較的多く観察された粒子は、以下の通りでした。正常な摩耗粒子・潤滑状態が正常なマイルド摩耗により発生。シビア粒子・潤滑状態がやや厳しい凝着摩耗により発生。金属潤滑部が局部的に油膜切れを起していると考えられます。黒錆・潤滑状態がやや厳しい凝着摩耗により発生。金属接触が厳しく、且つ、高い摩擦熱が発生していると考えられます。フリクションポリマ・局部的に高圧・高温となる場合に発生。観察された摩耗粒子の中でもフリクションポリマは、注意が必要です。フリクションポリマは、潤滑油が摺動面に押し込められ高圧状態になると同時に、圧縮熱により高温状態になった結果、基油自身が重合反応を起こし生成することが知られています。そのため、高圧高温状態の解消がなされなければ、潤滑油の劣化が進行し、粘度上昇に因る潤滑異常に進展する場合があります。Iカップリング発光分光分析【SOAP-T】検出された金属元素から発生箇所を推定すると、以下の通りでした。鉄、ニッケル、錫・エンジン部品ニッケル、リン、亜鉛、カルシウム、ナトリウム・添加剤バリウム、ナトリウム、マグネシウム・外部混入異物メタルの摩耗SOAP-Tで軸受メタルの主成分である錫が検出されました。潤滑状態が直ちに異常にならないと思われますが、メタル成分が検出されていることからメタルの一部に油膜切れが発生していることの証です。一般にポンプ場の稼働率は低稼働率であり、起動停止回数が多い傾向にあるため、本機のメタル成分の増加要因は起動停止時に油膜切れが生じて発生していると推定されます。一定期間経過後に再分析し、傾向監視によるメタルの摩耗状態を確認する必要があると思われます。カルシウムの析出SOAP-Tの結果、カルシウムがppmとやや高い値でした。エンジン油中にカルシウム化合物がやや高い濃度で検出された場合、この化合物がコンロッドメタルやクランクメタル摺動面に噛み込んで摩耗させたり、メタルに埋め込まれて摩耗を促進させたりする原因になるなどの悪影響を生じることが当社の研究結果から判明しています。この影響については、別紙カルシウムの析出をご覧ください。計数汚染度計数汚染度は、NAS級以上と汚染されていました。重量汚染度は、.mg/mlでした。光学顕微鏡写真重量汚染度で濾過したフィルタ表面上の夾雑物を光学顕微鏡で観察した結果、鉄錆、砂、カルシウム化合物等が観察されました。粒度分布粒度分布は.～μmの範囲にあり、.μmにピークが確認されました。μm以下の粒子が多いことから、燃焼して発生したすす等であることが分かります。は良好と判断します。粘度粘度は、mm/sと新油値mm/sに比較して、粘度変化率は+％で、当社推奨の管理限界値である±％を超えていました。粘度は、一端上昇し始めると劇的に上昇することもあるため、今後は比較的短い周期で傾向監視を実施することが大切です。粘度の上昇要因は、別紙エンジンオイルの粘度上昇メカニズムをご覧ください。水分は、.ppmと当社推奨の管理限界値の以下にあり、良好と判断します。酸価は、mgKOH/gと新油値mgKOH/g以下にあり、良好と判断します。塩基価は、mgKOH/gと当社推奨の管理限界値のmgKOH/g以上であることから、良好と判断します。IRIRチャートの結果、新油と使用油のスペクトルパターンが一致していない箇所が確認されました。
報告№109-09136 報告№111-00315 | 分析№109-001160 分析№111-001473 | 111-001473 | 潤滑油は継続使用可能な状態にあると判断します。粘度、全酸価、IR、RBOTの各データは良好でした。尚、RBOTは、新油値に比較して大きな値であり減少傾向は確認されませんでした。このことから、酸化防止剤の消耗は確認されず、この油は継続使用可能な状態にあると判断できました。水分は良好でした。
報告№109-09377 報告№109-09377 | 分析№109-002524 分析№109-002524 | 109-002524 | 、汚染度、潤滑状態を確認する。分析の結果、全てのデータが良好であることから、この油は継続使用可能であり、潤滑状態も正常と判断します。は良好と判断します。粘度粘度はmm/sと新油値mm/sに比較して、粘度変化率は+％で、当社推奨の管理限界値である±％以内にあり、良好と判断します。水分はppmと当社推奨の管理限界値の以下であり、良好と判断します。全酸価全酸価は.mgKOH/gと新油値.mgKOH/g以内にあり、良好と判断します。IRIRの結果、油劣化の兆候を示すカルボン酸の吸収が確認されず、且つ、新油のスペクトルパターンとほぼ一致していることから、良好と判断します。汚染状態は良好と判断します。計数汚染度計数汚染度はNAS級と当社推奨の管理限界値のNAS級以内にあり、良好と判断します。重量汚染度は.mg/mlと当社推奨の管理限界値のmg/ml以内にあり、良好と判断します。機器の潤滑状態機器の潤滑状態は正常と判断します。SOAPによる油中金属濃度SOAPによる油中金属濃度の結果、金属元素は検出されませんでした。SOAPによる油中金属濃度SOAPによる油中金属濃度の結果、外部から混入したと思われるカルシウム、ナトリウムが検出されました。摩耗粒子診断異常摩耗の早期発見パラメータであるIs値がのマイナス乗と良好の範囲にあることから、潤滑状態は正常と判断します。
報告№109-09136 報告№111-00411 | 分析№109-001160 分析№111-001961 | 111-001961 | 更油からの使用時間をもとに潤滑油の余寿命を評価したところ、潤滑油は次回定検まで使用可能と判断できました。次回定検時に更油を実施しない場合は、酸化安定度を知るための分析を実施し、余寿命を確認することを推奨します。酸化安定度はminであり、当社推奨の管理限界値のmin以上であることから、良好と判断します。
報告№109-09136 報告№110-00114 | 分析№109-001160 分析№110-000428 | 110-000428 | ・摩耗状態前回に比較してSOAP／D－SOAPの鉄および錫濃度に大きな変化はなく、異常摩耗の早期発見パラメータであるフェログラフィーのIs値がのマイナス乗と良好の範囲にありました。但し、摩耗粒子の形態観察の結果、観察された量は少ないものの、μmを超えるサイズのクロムとニッケルを含む鉄系粒子が確認されたことから、ステンレス鋼やクロム鋼などのクロムとニッケルを含む鉄系材料を使用した箇所の摩耗が発生していると考えられます。・汚染度前回に比較して計数汚染度はNAS級からNAS級にランク増加しているものの、良好な状態にあることが確認されました。・前回同様に粘度、水分、全酸価、IR、RBOTの各データは良好でした。尚、補給によりRBOTが前回に比較してmin上昇していますので、今後は今回のRBOT値によりデータ管理を行います。潤滑油および軸受は継続使用可能な状態にありますが、以下の対策を推奨します。対策クロムとニッケルを含む鉄系材料を使用した箇所の摩耗が確認されており、異常摩耗の兆候を示している可能性もあるため、発生部位の特定および対策の必要性の有無を検討することを推奨します。尚、発生部位の特定は、本試料油が循環している箇所の図面が必要となりますので、可能であればご提供下さい。
|  | 113-000033 | 潤滑油の劣化はなく、汚染度は良好な範囲にあることから、継続使用可能と判断します。軸受は継続使用可能な状態にあると判断します。但し、将来的な摩耗進行の有無を確認するために、今後も引き続き傾向監視を継続するよう推奨します。摩耗進行の監視疲労摩耗の進行を監視するために、定期的に分析を実施し、進行状況を確認されることを推奨します。はフェログラフィーおよびSOAPの結果から総合的に判断した結果、継続使用は可能ですが、機器の機能を確認するためにも傾向管理が有用と考えます。フェログラフィー【定量分析：Is値】Is値は異常摩耗の早期発見パラメータのつで、摩耗粒子を定量化するために用います。今回のIs値はの乗と低い値でした。フェログラフィー【定性分析：摩耗粒子および摩耗形態観察】分析結果から比較的多く観察された粒子は、以下の通りでした。疲労摩耗粒子・繰返し応力を受けて発生。Iカップリング発光分光分析【SOAP】検出された金属元素から発生箇所を推定すると、以下の通りでした。鉄、鉛、銅、ニッケル・ギヤ、軸受等リン、亜鉛、カルシウム、マグネシウム・添加剤ナトリウム、モリブデン・外部混入異物粘度、水分、IR酸化度の各データは良好でした。
報告№109-09094 報告№109-09094 | 分析№109-000910 分析№109-000910 | 109-000910 | 分析の結果、全てのデータが良好であることから、この油は継続使用可能と判断します。特性低下全ての項目が良好の範囲にあったことから、特性低下は認められず良好と判断します。粘度は良好と判断します。粘度はmm/sと新油値mm/sに比較して、粘度変化率は-％で、当社推奨の管理限界値である±％以内にあり、良好と判断します。全酸価は良好と判断します。全酸価は.mgKOH/gと新油値.mgKOH/g以内にあり、良好と判断します。有機物・有機化合物の結果、良好と判断します。有機物・有機化合物の結果、油劣化の兆候を示すカルボン酸の吸収が確認されていないことから、良好と判断します。酸化安定度の結果、良好と判断します。酸化安定度はminと当社推奨の管理限界値のmin以上であり、良好と判断します。汚染は良好と判断します。水分は良好と判断します。水分はppmと当社推奨の管理限界値の以下であり、良好と判断します。
報告№108-0227 報告№110-00732 | 分析№108-01664 分析№110-003411 | 110-003411 | 【評価：B＋】Iカップリング発光分光分析供試のディーゼルエンジン油を分析した結果、検出された金属元素は、油中金属濃度の結果表に示すように、鉄、鉛、錫、リン、亜鉛、カルシウム、アルミニウム、ケイ素、ナトリウム、マグネシウム、ホウ素が検出されました。これらの検出された金属元素から発生箇所を推定すると鉄、鉛、錫・エンジン部品リン、亜鉛、カルシウム、マグネシウム、ホウ素・オイル添加剤アルミニウム、ケイ素、ナトリウム・外部混入異物であると思われます。このうち、機械部品が摩耗したと思われる元素はのグループです。フェログラフィー異常摩耗の早期発見パラメータとして摩耗粒子を定量化して評価するフェログラフィーのIs値は、潤滑状態がやや厳しいの乗でした。摩耗粒子の形態で比較的多く観察された粒子は、潤滑状態が正常な場合に発生する摩耗粒子、異物の噛み込みなどで発生する切削粒子でした。このような摩耗粒子が観察された場合には、潤滑部では正常なマイルド摩耗と異物による切削摩耗が発生していることが分かります。切削摩耗は、他の摩耗形態に比較して摩耗進行速度が速く注意が必要で、定期的なトライボ診断による状態監視が必要と考えます。切削摩耗の原因となる混入異物が残留している場合、この異物により切削摩耗が継続して発生する可能性があります。【評価：B＋】計数汚染度はNAS級と汚染されていました。フィルタ表面の異物観察で金属片、鉄錆、砂等が観察されたことから、汚染度が高い要因は、摩耗、エンジンオイルの反応生成物、そして外部混入異物の影響と思われます。【評価：C＋】水分はppmと当社推奨の管理限界値を超えていました。今後、水分の影響でエンジン内部に錆が発生し、その影響で摩耗が発生する懸念があります。【評価：C＋】軸受および潤滑油は継続使用可能な状態にあると判断します。但し、水分混入が確認されており、油膜切れなどによる摩耗と水分の影響で発生する腐食摩耗の発生が懸念されます。これらの予防処置として更油を推奨します。また、エンジン内部の摩耗の進行を監視するため、定期的に分析を実施し、摩耗の進行状況を確認することを推奨します。
報告№109-09249 | 分析№109-001747 | 113-002164 | 潤滑油は継続使用可能と判断します。軸受は継続使用可能な状態にあると判断します。但し、Is値が注意領域にあることから、今後の摩耗進行の有無を確認するためにも傾向監視を継続することが有効です。定期的な分析今後の切削摩耗、凝着摩耗の進行を監視するため、定期的に分析を実施することを推奨します。異常摩耗の早期発見パラメータであるIs値は前回同様、注意領域のレベルであることから、今後の摩耗推移を確認することが有用です。水分、汚染粒子数、汚染物重量の各データは良好です。．粘度、全酸価、酸化安定度、有機物・有機化合物、色相の各データは良好です。
報告№104-0378 報告№105-8008 | 分析№104-02669 分析№105-00207 | 105-00207 | オーバーホール後に初期試験を実施した結果、初期のなじみ摩耗が発生していたと考えられます。今回のようになじみ過程でシビア粒子、球状粒子が観察された場合は、なじみ過程が正常に終了していない場合があり、異常摩耗に進展することも懸念しなければなりません。なじみ過程が正常な状態で終了した場合、シビア粒子、球状粒子は観察される事が少なく、従って、今回のなじみ過程では、局部的な金属接触がごく一部で発生したと考えられます。この接触が、既に正常な状態に推移しているか、或いは、進行しているのかを確認するためには、ヶ月後に回目の初期試験を実施されることを推奨します。これらのことは、異常摩耗の早期発見パラメータであるフェログラフィーのIs値が.と良好の範囲にあるものの、摩耗粒子の形態観察の結果、金属接触が厳しい場合に発生するシビア粒子、摩擦熱が高い場合に発生する球状粒子が観察されたこと以上のことから判断しました。
報告№104-4510 | 分析№104-00295 | 104-00295 | 本試験は、圧油ポンプアンローダで起動渋滞が発生したため、その原因を調査するために分析を実施しました。分析の結果、は計数汚染度がNAS級、重量汚染度が.mg/mlと共に当社推奨の管理限界値内にあり良好でした。一方、光学顕微鏡写真に示すように、外部から混入した砂・繊維が見られましたが、バルブ類などの動作障害を起こす粘ちょう物は確認されませんでした。以上のことから、直近に油濾過を実施していなければ、光学顕微鏡写真で観察された砂・繊維がバルブのスプールに噛み込み動作障害を発生させた可能性が高いと考えられます。一方、直近に油濾過を実施した場合、浮遊している粘ちょう物が取り除かれている可能性がありますので、粘ちょう物による固着現象を原因として考える必要があります。バルブの動作障害を発生した状態で使用していたストレーナやフィルタの付着物やストレーナ内に溜まっていた油を採取・分析することで、障害の発生原因となる粘ちょう物が確認される場合がありますので、障害発生時の状態が継続している場合は、これらの分析を実施されることを推奨します。尚、既にストレーナ洗浄等の対策を実施している場合は、詳しい状況を当社営業担当までお知らせ下さい。
報告№111-00372 報告№111-00372 | 分析№111-001676 分析№111-001734 | 111-001734 | ちょう度値と新グリース値に比較して上昇し、当社推奨の管理上限値であるを超えていることから、軟化していることが分かりました。軟化したグリースを使用した場合、グリースの漏洩や軸受等で油膜切れが発生することが懸念されます。有機物・有機化合物試験で検出されたピークには新グリースと異なるピークが検出されました。グリースが軟化し、IRの結果で新グリースと異なるピークが検出されたことから、以下の対策が必要です。グリースを交換されることを推奨します。IRの結果で新グリースと異なるピークが検出されたことから、グリース名が違うか、或いは、異種グリースが混入した可能性が考えられますので、確認する必要があります。≪状態監視とパラメータ≫分析の目的および各分析のパラメータは以下の通りです。特性低下目的：グリースの分析結果から、グリースの物理的性状や劣化傾向などを確認する。全酸価JISK赤外線吸収スペクトルJISKちょう度JISK滴点JISK摩耗目的：グリース中の摩耗粒子を分析する事により、回転・摺動部の潤滑状態、摩耗劣化の程度、余寿命などを解析する。摩耗診断電子顕微鏡観察JISKX線マイクロアナリシス油中金属濃度JISK≪分析結果≫特性低下全酸価：良好全酸価mgKOH/gは新油値の.mgKOH/gに比較し高くはあるものの、有機物・有機化合物試験の結果で油劣化の兆候を示すカルボン酸の吸収が見られないことから問題は無いと判断します。赤外線吸収スペクトル：良好ちょう度：要処置ちょう度値はと当社推奨の管理上限値であるを超えていました。滴点：測定不能滴点は試料グリースが少ないため、測定不能でした。摩耗摩耗診断電子顕微鏡観察・X線マイクロアナリシス：今回は実施していません。油中金属濃度：今回は実施していません。
報告№106-6102 報告№106-0457 | 分析№106-02223 分析№106-02615 | 106-02615 | 貴○○は廃止措置工事期間中であるが、運転状態にある機器においては保全計画を策定している。この中で当該機器については設備の状態監視保全の適用をおこなっている。油診断法により精度の高い状態監視活動を行う。トライボ診断の結果、異常摩耗の早期発見パラメータであるフェログラフィーのIs値がと良好の範囲にあるものの、摩耗粒子形態観察で摩擦熱が高い場合に発生する球状粒子がやや多く観察されました。球状粒子は、異常の兆候を示す形態のパラメータで、この摩耗粒子が発生する場合、潤滑状態に注意が必要です。球状粒子の発生原因は、一般に、溶接工事、溶接作業などによる溶接スパッタの混入電食による発生厳しい金属接触による摩耗が考えられます。発生原因が、の溶接スパッタの混入であれば、今後増加しないと思われますが、が考えられる場合は、原因を取り除かなければ球状粒子は増加すると考えられます。定期的に分析を実施し、この球状粒子の増加の有無を確認し、球状粒子の発生原因を確認することを推奨します。
報告№109-09136 報告№110-00636 | 分析№109-001160 分析№110-002884 | 110-002884 | Iカップリング発光分光分析供試のタービン油を分析した結果、SOAP／D－SOAPで鉄、ニッケル、亜鉛、カルシウム、ケイ素、ナトリウムが検出されました。これらの検出された金属元素から発生箇所を推定すると鉄、ニッケル・軸受等亜鉛、カルシウム、ケイ素、ナトリウム・外部混入異物であると思われます。このうち、機械部品が摩耗したと思われる元素はのグループです。ケイ素の検出SOAPでケイ素が検出されました。一般に、潤滑油中からケイ素が検出された場合、シリコン油或いは、シリコン系の添加剤が検出されるフェログラフィーおよびフィルタ表面の異物観察で砂が多く観察されて検出されるシリコングリースをシール部に塗布している場合、このシリコングリースが潤滑油に混入して検出されるなどが挙げられますが、今回の検出が比較的高濃度であることからの可能性が考えられます。については、分析結果では確認することが出来ませんので、これに関する情報があれば提供をお願いします。フェログラフィー異常摩耗の早期発見パラメータとして摩耗粒子を定量化して評価するフェログラフィーのIs値は、潤滑状態が正常なの乗でした。摩耗粒子の形態で比較的多く観察された粒子は、潤滑状態が正常な場合に発生する摩耗粒子、異物などの噛み込みにより発生する切削粒子、金属潤滑部が局部的に油膜切れを起して発生するシビア粒子、局部的に高圧・高温となる場合に発生するフリクションポリマ、外部から混入したと思われる鉄錆等でした。このような摩耗粒子が観察された場合には、潤滑部では正常なマイルド摩耗、異物などによる切削摩耗とやや厳しい摩耗形態の凝着摩耗が発生し、そして局部的ではあるものの高圧・高温の箇所が発生していることも分かります。特に、切削摩耗は摩耗形態の中でも摩耗進行速度が速く、転がり軸受でこの摩耗形態が発生した場合には寿命が分の程度に低下することも知られています。切削摩耗により生じた軌道面の損傷が起点となって転がり軸受の寿命となるフレーキングに進展することが懸念されます。フリクションポリマは、潤滑油が軌道面に押し込められ高圧状態になると同時に、圧縮熱により高温状態になった結果、基油自身が重合反応を起こし生成することが知られています。そのため、高圧高温状態の解消がなされなければ、潤滑油の劣化が進行し、粘度上昇に因る潤滑異常に進展する場合があります。計数汚染度は当社推奨の管理限界値に到達していました。フィルタ表面の異物観察で鉄錆、砂、樹脂等が観察されたことから、汚染度が高い要因は、摩耗と外部混入異物の影響と思われます。粘度、全酸価、IR、RBOTの各データは良好でした。油の余寿命は、使用油の使用期間または使用時間が不明であったためご依頼の油の余寿命に関する検討は行えませんでした。但し、分析の結果で新油値がminであったことから、使用期間を仮にヶ月間と仮定すれば余寿命は十二分にあると言えます。可能であれば、使用期間、あるいは使用時間の情報をご提供下さい。潤滑油および軸受は継続使用可能な状態にあるものの、油の劣化および摩耗の進行が懸念されるため、以下の対策が必要です。定期的な分析摩耗の進行を監視するため、定期的に分析を実施し、油の劣化および摩耗の進行状況を確認することを推奨します。再分析の時期を理論的に求めたところ、最短で約時間となります。この時間は、油中汚染物が均一になるために必要とする時間であり、この時間を経過すれば、油が入れ替わっていても再分析の結果から状態の傾向を確認することが可能となります。そのため、試運転などで数時間の運転が可能であれば、より的確に状況が確認できますので再分析を推奨します。油槽内の清掃使用油の汚染度がやや高く、油槽内は汚染されていると思われます。更油をする際には、油槽内を清掃し、更油する新油もNAS級程度の清浄な潤滑油を更油することを推奨します。シリコン系のグリースや添加剤の確認シリコン系の添加剤やグリースを使用している箇所があるかについてご確認下さい。
報告№105-0129 報告№105-0129 | 分析№105-00866 分析№105-00866 | 105-00866 | 本試験は、＃G調速機ガバナーのパイロットバルブで動作不良が発生したため、集油槽から採油を実施し、その試料油の分析結果からパイロットバルブ動作障害発生の原因及び予防策を検討することを目的としました。分析の結果、全てのデータが良好であり、パイロットバルブ動作不良の原因は確認されず、継続使用可能な状態にありました。今後も、定期的に濾過を実施し、集油槽内部はNAS級以内で管理することで、パイロットバルブの動作障害は予防できるものと考えます。尚、精密に濾過を繰り返し実施している場合、以下の点に注意が必要です。スラッジが油中で発生していても浮遊しているスラッジが濾過により除去されているため、配管や集油槽の内壁に付着したのも気づかずに使用を続け、そのうち、内壁から脱落しバルブに詰まる場合がある。サーボシリンダ内壁やポンプの摩耗が進行していても、故障の症状が出現するまで気づかず、修理にかかる費用と時間が大きなものとなってしまう。以上のようなことが発生しないように、トライボ診断により、濾過の実施状況や濾過の効果を確認しながら管理することを推奨します。は良好と判断します。粘度は良好と判断します。粘度はmm/sと新油値mm/sに比較して、粘度変化率は-％で、当社推奨の管理限界値である±％以内にあり、良好と判断します。水分は良好と判断します。水分は.ppmと当社推奨の管理限界値の以下であり、良好と判断します。全酸価は良好と判断します。全酸価は.mgKOH/gと新油値.mgKOH/gに比較して変化はなく、良好と判断します。IRの結果、良好と判断します。IRの結果、油劣化の兆候を示すカルボン酸の吸収が確認されていないことから、良好と判断します。RBOTの結果、良好と判断します。RBOTはminと当社推奨の管理限界値のmin以上であり、良好と判断します。は良好と判断します。計数汚染度は良好と判断します。計数汚染度はNAS級と当社推奨の管理限界値のNAS級以内であり、良好と判断します。重量汚染度は良好と判断します。重量汚染度は.mg/mlと当社推奨の管理限界値のmg/ml以内であり、良好と判断します。機器の潤滑状態機器の潤滑状態は正常と判断します。SOAPの結果は良好です。SOAPの結果、油の添加剤成分であるリンがppm、バリウムがppmが検出されました。D－SOAPの結果は良好です。D－SOAPの結果、鉄が、油の添加剤成分であるバリウムが、外部から混入したカルシウムが、ナトリウムが検出されました。フェログラフィーの結果は良好です。異常摩耗の早期発見パラメータであるフェログラフィーのIs値が-.と良好の範囲にあり、潤滑状態は良好と判断します。
報告№109-09136 報告№111-00576 | 分析№109-001160 分析№111-002707 | 111-002707 | 軸受は継続使用可能な状態にあると判断します。但し、グリースはちょう度の上昇がみられ、軟化していることが確認されました。さらに今後も摩耗の進行を傾向監視するため、以下の対策を推奨します。グリースの交換今後、グリースの漏洩や油膜切れの発生が懸念されるため、グリースを交換されることを推奨します。定期的な分析凝着摩耗の進行を監視するため、定期的に分析を実施し、摩耗の進行状況を確認することを推奨します。フェログラフィー摩耗粒子の形態で比較的多く観察された粒子は、潤滑状態が正常な場合に発生する摩耗粒子金属潤滑部が局部的に油膜切れを起して発生するシビア粒子でした。このような摩耗粒子が観察された場合には、潤滑部では正常なマイルド摩耗潤滑状態がやや厳しい凝着摩耗が発生していることが分かります。Iカップリング発光分光分析供試グリースを分析した結果、検出された金属元素は、SOAPの結果表に示すように、鉄、錫、リン、亜鉛、カルシウム、バリウム、アルミニウム、ナトリウムでした。これらの検出された金属元素から発生箇所を推定すると鉄、錫・軸受等リン、亜鉛・グリース添加剤カルシウム、バリウム、アルミニウム、ナトリウム・増ちょう剤等であると思われます。このうち、機械部品が摩耗したと思われる元素はのグループです。グリースの物理的性状滴点、全酸価、IRの各データは良好でした。一方、ちょう度は、と当社推奨の管理上限値のより若干高くなっており、グリースが軟化していることが分かりました。軟化したグリースを使用した場合、グリースの漏洩や軸受等で油膜切れが発生することが懸念されます。
報告№108-0387 報告№109-09037 | 分析№108-02609 分析№109-000448 | 109-000448 | 水分の結果、.ppmと管理限界値内にありました。潤滑油は継続使用可能な状態にあると判断します。
報告№109-09136 報告№113-00042 | 分析№109-001160 分析№113-000117 | 113-000117 | 潤滑油は継続使用可能な状態にあると判断します。分析結果粘度粘度は.mm/sと新油値.mm/sに比較して、粘度変化率は-％で、当社推奨の管理限界値である±％以内にあり、良好と判断します。泡立ち試験泡立ち試験は-と新油値-以下にあり、良好と判断します。水分はppmと当社推奨の管理限界値の以下であり、良好と判断します。酸価は.mgKOH/gと新油値.mgKOH/g以下にあり、良好と判断します。
報告№108-5071 報告№110-00397 | 分析№108-02721 分析№110-001802 | 110-001802 | 潤滑油は継続続使用可能な状態にあるものの、今後は障害予防を目的に以下の対策を推奨します。追加分析消泡性能が低下した場合、ギヤ歯面での油膜形成に影響が出て摩耗の発生が進展することがあります。今後は消泡性能低下の影響により摩耗が進展する可能性がありますので、フェログラフィーおよびSOAPを追加することを推奨します。分析周期の短縮今後、全酸価の上昇が予測されますので、同様に分析周期を短縮して傾向監視を強化することを併せて推奨します。分析結果全酸価が上昇していました。泡立ち試験の結果、消泡性能が低下していることが確認されました。粘度粘度は.mm/sと新油値mm/sに比較して、粘度変化率は-％で、当社推奨の管理限界値である±％以内にあり、良好と判断します。泡立ち試験泡立ち試験は-と新油に比較して高い値でした。水分はppmと当社推奨の管理限界値の以下であり、良好と判断します。全酸価全酸価は.mgKOH/gと新油値.mgKOH/gに比較して高いものの、IRの結果で油劣化の兆候を示すカルボン酸の吸収が確認されていないことから、良好と判断します。
報告№102-4081 | 分析№102-03236 | 102-03236 | 分析の結果、ギヤ歯面で疲労摩耗が進行しつつあることが確認されました。今後急激に摩耗が進行し、バックラッシの増大により振動の発生が懸念されます。更にその振動が原因でギヤの異常摩耗が進行することが懸念されるため、至急再分析を実施されることを推奨します。尚、バックラッシの増加量を分析結果から計算できますので、構造が確認できる図面、ギヤの形式、歯形、モジュール、歯数、回転数、増速比、歯幅をお知らせ下さい。計算結果をご報告いたします。このことは、計数汚染度がNAS級以上と非常に高くSOAP／D-SOAPでギヤ歯面の摩耗により発生した鉄が検出され、異常摩耗の早期発見パラメータであるフェログラフィーのIs値がの乗と非常に高いことから判断しました。尚、を示す全酸価とIRの各データが前回データと違うため、異種油を充填している可能性がありますので、使用油種、油名をご確認下さい。
報告№108-5071 報告№111-00278 | 分析№108-02721 分析№111-001318 | 111-001318 | 潤滑油は継続使用可能な状態にあると判断します。但し、今後は障害予防を目的に以下の対策を推奨します。消泡性能が低下した場合、ギヤ歯面での油膜形成に影響が出て摩耗の発生が進展することがあります。今後は消泡性能低下の影響により摩耗が進展する可能性がありますので、フェログラフィーおよびSOAP-Tを追加して摩耗により発生する油中金属濃度や潤滑状態を確認することを推奨します。泡立ち試験の結果は、-と新油値が-であるのに比較して高い値となっていたことから、消泡性能が低下していることが分かりました。今後の使用状況によっては油の酸化劣化が進行したり、ギヤ歯面およびベアリング軌道面で油膜切れが発生したりする場合があるため、消泡剤の添加による消泡性能の改善など何らかの対応が必要になると思われます。分析結果泡立ち試験の結果、消泡性能が低下していることが確認されました。粘度粘度は.mm/sと新油値mm/sに比較して、粘度変化率は+％で、当社推奨の管理限界値である±％以内にあり、良好と判断します。泡立ち試験泡立ち試験は-と新油に比較して高い値でした。水分は.ppmと当社推奨の管理限界値の以下であり、良好と判断します。全酸価全酸価は.mgKOH/gと新油値.mgKOH/gに比較して高いものの、IRの結果で油劣化の兆候を示すカルボン酸の吸収が確認されていないことから、良好と判断します。
報告№109-09532 報告№109-09532 | 分析№109-003307 分析№109-003307 | 109-003307 | 分析の結果、異常摩耗の早期発見パラメータであるフェログラフィーのIs値がの乗と高く、摩耗粒子の形態観察で異物の噛み込みなどで発生する切削粒子が比較的多く観察されたことから、摩耗形態は切削摩耗であることが分かりました。さらにSOAPで鉄、銅および錫が多く検出されたことから、ウォームとウォームホイールの噛み合い面の摩耗が発生していることが分かりました。写真ウォームギヤとウォームホイール摩耗形態の中でも切削摩耗は、異物が混入していない状態に比較して摩耗進行速度が速く注意が必要です。次回分析時期の考え方油中粒子数の平衡油中粒子は、一般に外部混入、内部発生が混在し時間の経過とともに時間Tで平衡に達することがわかっています。【健全な潤滑状態】潤滑状態が健全である場合、パラメータとなるデータは図の時間Tで平衡に到達後、時間Tになっても大きな変化は見られません。したがって、健全であればTに達した場合でも、データに変化はなく潤滑状態は健全であることがわかります。【異常の兆候】一方、時間Tを過ぎ、潤滑状態に何らかの異常が生じると、摺動面の異常を反映した粒子等のパラメータは増加傾向を示し、破線a、或いは破線bの傾向を示すようになります。【傾向管理】異常を示すパラメータの増加要因は、内部発生による摩耗と、外部混入による異物の増加ですが、稼動中に増加傾向を示す現象は、多くの場合、内部発生の摩耗によることが多いと考えられます。的確な診断を行うには、増加原因が内部発生の摩耗によるものであるのか、或いは、外部混入による異物なのかを分析で詳細に把握する必要があります。特に、油中の粒子は、固有の減少率を保ちながら図に示すように一定時間経過後に平衡することが知られていることから、平衡に到達する時間Tを初期値とし、Tと等しい経過時間Tでのデータを比較管理することで潤滑状態を把握できることとなります。ウォームホイールの摩耗量本ウォーム減速機で使用されている材質は、ウォームギヤがSCM、ウォームホイールがリン青銅であるため、軟質材であるウォームホールの摩耗が先に進行するものと想定されます。今回は、ウォームホールの摩耗量について検討を行います。ご提供いただいた油量とウォームホールの仕様から、ウォームホイール歯面の平均的な摩耗深さを銅濃度から計算した結果、.μmとなりました。この値は、ウォームホイールの枚の歯面のピッチ円周にmm幅で均等に摩耗したことを想定して求めていますが、摩耗深さは、すなわちギヤのバックラッシの増量を示すこととなり、設計値と照合することでウォーム減速機のメンテナンス時期を検討する材料にもできます。次回分析実施時には、メーカが規定するバックラッシ許容値をお知らせ下さい。これを使用限界として、点検時期を検討いたします。潤滑油のコンディションを示す粘度を除く項目は良好でした。粘度は.mm/sと新油値.mm/sに比較して、粘度変化率は+.％で、当社推奨の管理限界値である±％を超えていました。潤滑油およびウォームギヤは以下の対策が必要です。油名が違うか、或いは、異種油を混入した可能性が考えられますので、ご確認下さい。今後、ウォームとウォームホイールの噛み合い面でさらに摩耗が進行し、ウォームホイールの摩耗を促進することが懸念されますので、定期的に分析を実施し、摩耗の進行状況を確認することを推奨します。今回、本試料の平衡時間を理論的に計算したところ、運転時間が分経過すれば、摩耗の進行状況を確認することができることが分かりましたので、このことを参考に稼動の累積時間を基に次回分析時期を決定されることを提案します。尚、現状支配的な摩耗形態である切削摩耗を改善することで摩耗の進行が抑えられると思われますので、予防策として油槽内部のフラッシングおよび新油充填時の濾過実施を併せて推奨します。粘度は当社推奨の管理限界値を超えていました。粘度粘度は.mm/sと新油値.mm/sに比較して、粘度変化率は+.％で、当社推奨の管理限界値である±％を超えていました。水分はppmと当社推奨の管理限界値の以内にあり、良好と判断します。全酸価全酸価は.mgKOH/gと新油値.mgKOH/g以内にあり、良好と判断します。IRIRの結果、油劣化の兆候を示すカルボン酸の吸収が確認されていないことから、良好と判断します。計数汚染度は当社推奨の管理限界値を超えていました。計数汚染度計数汚染度はNAS級以上と当社推奨の管理限界値を超えていました。重量汚染度はmg/mlでした。粒度分布粒度分布は、分布範囲は.～.μmにあり、.μmにピークが確認されました。機器の潤滑状態SOAPの結果、鉄、銅および錫が検出されました。摩耗粒子診断の結果、異物の噛み込みなどで発生する切削粒子が比較的多く観察されました。SOAPによる油中金属濃度SOAPによる油中金属濃度の結果、鉄、銅、油の添加剤成分であるリンが検出されました。SOAPによる油中金属濃度SOAPによる油中金属濃度の結果、鉄、鉛、銅、錫、亜鉛、油の添加剤成分であるリンが検出されました。摩耗粒子診断異常摩耗の早期発見パラメータであるIs値がの乗と高く、摩耗粒子の形態観察の結果、異物の噛み込みなどで発生する切削粒子が比較的多く観察されました。
報告№109-09136 報告№114-00022 | 分析№109-001160 分析№114-000921 | 114-000921 | 分析の結果、は良好の範囲にあるものの、計数汚染度がNAS級以上と当社推奨の管理限界値を超えていました。今後、油中の汚染物がギヤ歯面や軸受に噛み込み摩耗が進行することが懸念されます。減速機減速機は継続使用可能な状態にあると判断します。但し、疲労摩耗粒子が比較的多く観察され、さらにSOAP-Tの鉄濃度が非常に高い値で検出されたことから、ギヤ歯面では摩耗状態が厳しいことが推定されます。今後、さらに摩耗が進行することが懸念されるため、以下の対策を推奨します。定期的な分析今後の進行が懸念される疲労摩耗の推移を監視するため、定期的な分析実施を推奨します。最適な採油方法本試料油は、機器停止中にドレンバルブから採油されているため、別紙油中粒子の沈降の影響に示すように、油中粒子が油槽底部に沈降し、分析データが高濃度に出ている可能性があります。正確なデータによる診断を行うためにも、今後の採油は、極力運転中もしくは停止直後の油槽中層部から実施されることを推奨します。分析結果異常摩耗の早期発見のパラメータであるIs値は、レベルとやや高い値でした。また、潤滑部の摩耗が認められたため、定期的に潤滑油分析を実施し、摩耗推移を監視することが有用と考えます。フェログラフィーで観察された代表的な粒子は、以下の通りです。正常な摩耗粒子・潤滑状態が正常なマイルド摩耗により発生。疲労摩耗粒子・繰返し応力による金属疲労で発生。大型化するとスポーリングやフレーキングの発生が懸念されます。SOAP-Tの結果、鉄がppmと比較的高い値で検出されました。観察された摩耗粒子はμm以下の粒子が支配的であることから、ギヤ歯面では小さなピットが発生していると推定されます。今後、このピットに繰り返し荷重がかかり、疲労剥離する粒子サイズが大きくなることが予想されます。計数汚染度はNAS級以上と当社推奨の管理限界値を超えていました。SOAP-Tで油の添加剤成分であるリンが検出され、フィルタグラムで表面に粘ちょう物、金属片、鉄錆等が観察されたことから、汚染度が高い要因は、摩耗とスラッジ、そして外部混入異物の影響と思われます。粘度、水分、酸価、IRの各データは良好です。
報告№108-0387 報告№108-6560 | 分析№108-02609 分析№108-03599 | 108-03599 | 初期試験を実施した結果、摩耗粒子の観察結果から本軸受では、潤滑初期に発生するなじみ摩耗が発生していたと考えられました。今回のようになじみ過程でシビア粒子が観察された場合は、その過程が正常に終了しないで異常摩耗に進展することもあるため、この点に注意が必要です。なじみ摩耗が、既に正常な状態に推移しているか、或いは、シビアな摩耗状態に進行しているのかを確認するには、ヶ月毎にあと回の初期試験を実施し、潤滑状態を知るパラメータで確認する必要がありますので、傾向監視を推奨します。これらのことは、異常摩耗の早期発見パラメータであるフェログラフィーのIs値がの乗と流体潤滑状態では発生しない値となっている摩耗粒子の形態観察の結果、金属接触が厳しい場合に発生するシビア粒子がやや多く観察されたこと油中金属元素分析の結果、軸受メタルの主成分である錫が検出されたこと以上のことから判断しています。
報告№109-09136 報告№112-00588 | 分析№109-001160 分析№112-002428 | 112-002428_date130228 | 、汚染状態、摩耗状態ポンプ減速機と潤滑油は、継続使用可能な状態であるため、分解点検の必要はないと判断します。余寿命予測フェログラフィーのIs値は、前回に比較しての乗から乗に桁低下し、安定した潤滑状態になっていることがわかります。このような安定した潤滑状態では、異常な方向に向かう上昇角を示さないことからIs値による余寿命予測はできませんが、前回と今回の摩耗形態や摩耗サイズの粒度分布、金属摩耗量、油中汚染物の影響や潤滑性状の確認や比較等の過程を経た結果から総合的に判断すると、少なくとも年程度の間は継続して使用が可能な状態にあると判断します。バックラッシによる評価トライボ診断では、バックラッシの増加量を分析結果から計算できますが、今回は情報が不足していたため、仮定して計算しております。不足している情報をお知らせ頂ければ、より正確な診断を行うことが出来ますので、可能であれば情報をお知らせ下さい。はフェログラフィーおよびSOAP-Tの結果から総合的に判断した結果、正常な状態にあると考えられます。フェログラフィー【定量分析：Is値】Is値は異常摩耗の早期発見パラメータのつで、摩耗粒子を定量化するために用います。Is値は前回に比較しての乗から乗に低下し、低い値でした。フェログラフィー【定性分析：摩耗粒子および摩耗形態観察】分析結果から比較的多く観察された粒子は、以下の通りでした。正常な摩耗粒子・潤滑状態が正常なマイルド摩耗により発生。Iカップリング発光分光分析【SOAP-T】検出された金属元素から発生箇所を推定すると、以下の通りでした。鉄・ギヤ、軸受等カルシウム、ナトリウム・外部混入異物は良好と判断します。計数汚染度計数汚染度は、NAS級と当社推奨の管理限界値NAS級以下にあり、良好と判断します。重量汚染度は、.mg/mlと当社推奨の管理限界値mg/ml以下にあり、良好と判断します。光学顕微鏡写真重量汚染度で濾過したフィルタ表面上の夾雑物を光学顕微鏡で観察した結果、金属片、鉄錆、砂等が観察されました。は良好と判断します。粘度粘度は、mm/sと新油値.mm/sに比較して、粘度変化率は-.％で、当社推奨の管理限界値である±％以内にあり、良好と判断します。水分は、と当社推奨の管理限界値の以下にあり、良好と判断します。酸価は、.mgKOH/gと新油値に比較して高いものの、IRの結果で油劣化の兆候を示すカルボン酸の吸収が確認されていないことから、良好と判断します。IRIRチャートの結果、新油と使用油のスペクトルパターンはほぼ一致し、また、油劣化の兆候を示すカルボン酸の吸収が確認されていないことから、良好と判断します。
報告№109-09136 報告№113-00521 | 分析№109-001160 分析№113-002212 | 113-002212 | 異常摩耗の早期発見のパラメータであるIs値は、前回の-レベルから-レベルに低下し、正常でした。また、観察された粒子はμm以下の微小な粒子で極少量だったことから、は良好と判断します。計数汚染度は前回のNAS級からNAS級にランク低下し、重量汚染度は.mg/mlから.mg/mlに減少し、共に良好です。
報告№105-0133 報告№105-0133 | 分析№105-00875 分析№105-00875 | 105-00875 | 本試験は、水分混入の疑いがあるため、水分の混入の有無を確認するとともに、および機器の潤滑状態を確認することを目的に分析を実施しました。分析の結果、水分は.ppmと当社推奨の管理限界値内にあり、水分の混入は確認されませんでした。又、その他データも全て良好であることから、この油は継続使用可能であり、潤滑状態も正常と判断します。尚、フェログラフィーで外部から混入した鉄錆、砂等の異物がやや多く観察されていますが、これは採油箇所が汚染物が沈殿堆積している潤滑油槽下部ドレンであったためと考えられます。は良好と判断します。水分は良好と判断します。水分は.ppmと当社推奨の管理限界値の以下であり、良好と判断します。全酸価は良好と判断します。全酸価は.mgKOH/gと新油値.mgKOH/gに比較して変化はなく、良好と判断します。IRの結果、良好と判断します。IRの結果、油劣化の兆候を示すカルボン酸の吸収が確認されていないことから、良好と判断します。は良好と判断します。計数汚染度は良好と判断します。計数汚染度はNAS級と当社推奨の管理限界値のNAS級以内であり、良好と判断します。重量汚染度は良好と判断します。重量汚染度は.mg/mlと当社推奨の管理限界値のmg/ml以内であり、良好と判断します。機器の潤滑状態機器の潤滑状態は正常と判断します。SOAPの結果は良好です。SOAPの結果、油の添加剤成分であるバリウムがppm、外部から混入したケイ素がppm検出されました。軸受の摩耗を示す錫は検出されず、良好と判断します。D－SOAPの結果は良好です。D－SOAPの結果、鉄が、油の添加剤成分であるバリウムが、外部から混入したカルシウム、ナトリウムが共に検出されました。軸受の摩耗を示す錫は検出されず、良好と判断します。フェログラフィーの結果は良好です。摩耗粒子形態観察で、外部から混入した鉄錆・砂が観察されましたが、潤滑異常の早期発見パラメータである摩耗過酷度を示すIs値が.と良好の範囲にあることから、潤滑状態は良好な状態にあると判断します。
報告№103-0169 報告№103-0169 | 分析№103-01434 分析№103-01434 | 103-01434 | は良好であり、継続使用可能と判断します。粘度は良好と判断します。粘度はmm/sと新油値.mm/sに比較して、粘度変化率は-％で、当社推奨の管理限界値である±％以内にあり、良好と判断します。水分は良好と判断します。水分は.ppmと当社推奨の管理限界値の以下であり、良好と判断します。全酸価は良好と判断します。全酸価は.mgKOH/gと新油のに比較して大きな変化はないことから、良好と判断します。は良好と判断します。計数汚染度は良好と判断します。計数汚染度は、前回NAS級からNAS級にランク上昇しているものの、当社推奨の管理基準値NAS級以下にあることから良好と判断します。重量汚染度は良好と判断します。重量汚染度は.mg/mlと当社推奨の管理基準値mg/ml以下であることから、良好と判断します。機器の潤滑状態スラストメタル表面は、既に鏡面状態になっていることが推定されますので、メタルの表面の状態を確認することを推奨します。尚、停止時のメタル温度変化、起動時のメタル温度変化に注意すると共に、温度チャートを見てこぶのような温度変化が生じていないかを詳細に確認されることを推奨します。SOAPで検出された今回の錫濃度から、軸受メタルの摩耗量を求めると以下のとおりとなる。 ・式 .cmとなる。したがって、下図のような体積をもつ金属片が摩耗したと考えることができる。この体積.cmを軸受メタルの摩耗面積で割ると平均的な摩耗深さとなる。この摩耗面積は当社の経験によれば、スラストメタル面積の約分の程度となることが確認されており、ご提供いただいた軸受の情報からスラストメタル面積を計算するとcmとなり、この面積の分のはcmとなる。摩耗体積.cmとcmから平均的な摩耗深さを求めるとμmとなり、スラストメタルの表面粗さをRmaxμmとすると左図bの部分は既に鏡面状態になっていると推定されます。前回から今回までの約年間で増加した錫濃度ppmから年間で摩耗深さはμm増加したと考えられます。この平均的な摩耗深さと前回から今回までの年間の起動停止回数回から摩耗速度を計算した結果、起動停止回あたり.μm/回でした。メタル使用開始の表面粗さをμmとしたときの限界起動回数を計算した結果回となり、本軸受は既に限界起動回数を超えていたと推定されました。異常摩耗の早期発見パラメータであるフェログラフィーのIs値は.と良好の範囲にあり、摩耗粒子の形態観察の結果、正常ラビングがやや多く見られました。
報告№108-0319 報告№108-0319 | 分析№108-02207 分析№108-02207 | 108-02207 | .採油の分析結果でベアリングの交換を推奨した。しかし、本年月に計画していた定期点検までベアリングを交換をすることが出来なかったため、潤滑状態を確認しながら運用してきた。本年月に予定していた分解点検を月に実施し、点検時に行った採油の分析結果から潤滑油の汚染度および潤滑状態を確認し、今後の保守に資することを目的とする。尚、月に実施した今回の分解点検では、下部主軸受のモータ側に転がり軸受の寿命の指標となるフレーキングが確認されている。本振動篩の下部主軸受には反モータ側軸受とモータ側軸受があり、それぞれの潤滑油を給排する部位がありますが、その境界には仕切り板があるものの、振動篩の稼働時に発生する大きな振動の影響で混合することが想定されるため、本試料油中には両方の軸受から発生した摩耗粒子が存在することになります。このことを前提にデータを評価します。分析の結果、油が混合してしまう反モータ側と同様にフェログラフィーとフィルタで観察された摩耗粒子は、疲労により発生した疲労摩耗粒子と、金属同士の接触で発生した銅系金属の凝着摩耗粒子でした。また、計数汚染度の粒子数、SOAP／D－SOAPの鉄および銅濃度のそれぞれが高い値を示し、かつ、異常摩耗の早期発見パラメータであるフェログラフィーのIs値も乗と高い値を示していました。これらの分析結果から、軸受潤滑部では疲労摩耗が進展し、軌道面が厳しい潤滑状態に進展していることが確認されました。この摩耗の発生箇所が、下部主軸受の反モータ側かモータ側のいずれで発生しているのか、或いは両方の軸受で発生しているのか、摩耗の発生箇所を特定することは困難でしたが、転がり軸受の寿命と判断できるフレーキングが発生していたことは確認できました。今回の分解点検で下部主軸受のモータ側でフレーキングが確認され、寿命に到達していたことが確認されたのに対して、本トライボ診断でもフレーキングの発生が確認されました。今後も今回同様の定期的な分析により軸受の摩耗状況を把握し、軸受の交換時期を決定することを推奨します。これらのことは、計数汚染度はNAS級以上と当社推奨の管理限界値を超えていたことSOAP／D－SOAPの鉄および銅濃度が高い値であること異常摩耗の早期発見パラメータであるフェログラフィーのIs値がの乗と高く、摩耗粒子の形態観察の結果、疲労摩耗粒子、銅合金が多く観察されたこと以上のことから判断しました。
報告№109-09250 報告№109-09250 | 分析№109-001823 分析№109-001823 | 109-001823 | 潤滑油および本軸受は継続使用可能な状態にあると判断できますが、軸受摺動面では凝着摩耗の発生が確認されており、今後継続して発生することが懸念されるため、再度分析を実施し、摩耗の進行状況を傾向監視することを推奨します。特性低下特性低下に係るパラメータの分析結果は良好と判断します。粘度粘度はmm/sと新油値mm/sに対する粘度変化率は-.％で、当社推奨の管理限界値である±％以内にあり、良好と判断します。全酸価添加タービン油については、当社では管理限界値を設定しておらず、新油分析値との比較及び他の分析項目の結果より全酸価の状態判断を行います。その結果、全酸価は.mgKOH/gと新油値.mgKOH/gに比較して若干高くなっていますが、IRチャートに示すように劣化の兆候として現れるカルボン酸などの有機物・有機化合物の発生が確認されていないことから、異常のない値と判断します。酸化安定度酸化安定度minであり、当社推奨の管理限界値のmin以上であることから、良好と判断します。有機物・有機化合物有機物・有機化合物は、IRチャートによる新油分析値との比較の結果、cm-付近に劣化の兆候を示すカルボン酸の吸収が確認されていないことから、良好と判断します。色相はLであり、新油値のLに比較して変化がないことから、良好と判断します。汚染に係るパラメータの分析結果は、汚染粒子数がやや高い値でした。水分はppmであり、当社推奨の管理限界値の以下であることから、良好と判断します。汚染粒子数はNAS級であり、当社推奨の管理限界値のNAS級以内にあるものの、やや高い値でした。汚染度物重量はmg/mlであり、当社推奨の管理限界値のmg/ml以内であり、良好と判断します。摩耗フェログラフィーによる摩耗粒子の観察の結果、金属接触が厳しい場合に発生するシビア粒子と局部的に高圧・高温となる場合に発生するフリクションポリマが観察されました。異常摩耗の早期発見パラメータであるフェログラフィーのIs値がの乗とやや高く、摩耗粒子の形態観察の結果、金属接触が厳しい場合に発生するシビア粒子、局部的に高圧・高温となる場合に発生するフリクションポリマが観察されました。金属濃度SOAP法により金属濃度を測定した結果、外部から混入したと思われる亜鉛がppm、カルシウムがppm、ケイ素がppm検出されました。金属濃度酸溶解法により金属濃度を測定した結果、潤滑箇所で発生する金属接触によって検出される鉄が、外部から混入したと思われる亜鉛が、カルシウム、ナトリウムが検出されました。
報告№109-09136 報告№110-00225 | 分析№109-001160 分析№110-000855,856 | 110-000855_856 | ○摩耗状態計数汚染度は、前回のNAS級だったものがから、今回はオイルゲージからの採油した試料がNAS級、底部ドレンから採油した試料がNAS級と汚染度がないしランク増加し、粒子数では～倍に増加していることが確認されました。SOAP／D－SOAPの結果、検出された金属はないものの、粒子の観察結果から金属潤滑部が局部的に油膜切れを起して発生する×μmサイズの鉄系シビア粒子や×μmサイズの帯状粒子、そして外部から混入した異物が観察されたことから、汚染粒子の増加要因は、摩耗粒子と外部混入異物であることが確認されました。採油条件が適正であれば、本分析結果から潤滑状態は正常と判断できますが、採油が主機停止から日半経過しており、大型の摩耗粒子の大半は沈降して採取されていないと考えられますので、異常な摩耗状態を見落としている可能性があります。○前回同様に粘度、水分、全酸価、RBOT、IRの各データは良好でした。なお、ご依頼の項目にありましたRBOTは現在測定中ですので、終了後速やかに報告いたします。結論分析の結果、鉄系の摩耗粒子の発生が確認されていますが、スラスト軸受の摩耗は確認されませんでした。分析の結果では運転には支障はないと判断が可能なデータですが、採油が停止から日半経過してからのものであるため思われますが、採油が主機停止から日半経過しており、ほとんどの粒子は沈降していると思われます。すべり軸受は、潤滑状態が健全であれば摺動面の潤滑状態が流体潤滑となり、摩耗粒子の発生はほとんど見られず、何年経過しても油中粒子数が大きく変化することはないと考えられます。しかし今回の分析データは、沈降の影響を受けているにもかかわらず年月の分析結果と比較すると、汚染度が～倍となっているところは注目すべき点です。今回の分析結果では、潤滑状態は正常であり運転には支障がないと推定できますが、年前のデータと比較して油中粒子数が増加している点を重視し、の影響を受けて、異常な摩耗状態で発生する大型の摩耗粒子を採取されず、異常な摩耗状態が検出できていない可能性がありますので、運転再開後に直ちに採油を実施し、油中粒子が均一な状態で潤滑状態を再摩耗の発生状況を確認することを強く推奨します。
|  | 113-002502 | フェログラフィーで観察された代表的な摩耗粒子は以下の通りです。正常な摩耗粒子・潤滑状態が正常なマイルド摩耗により発生。
報告№109-09024 報告№109-09024 | 分析№109-000401 分析№109-000404 | 109-000404 | 機器の潤滑状態および初期試験を実施し、前回データと照合した結果、油中粒子の減少が確認されています。油中の粒子濃度は、油膜破断による発生や、油槽内などでの沈降が均衡したところで一定、いわゆる平衡状態になりますが、このバランスが崩れると増加する場合と減少する場合とに分かれます。増加した場合は、発生と減少の均衡が崩れ、摩耗の発生や外部混入が始まったことを示し、またこれとは反対に、減少した場合は発生量が減少しているか、或いは、減少量が大きくなっていることを示し、特に減少は、汚染状態や潤滑状態が良好であることを示唆しています。本設備では、油中の粒子が減少する要因となるフィルタ類は設置されていませんが、現在濾過中であるため、油中の摩耗粒子が減少したのは、濾過の影響と考えられます。今後は、濾過終了からヶ月毎にあと回初期試験を実施し、汚染度およびサーボシリンダ等の摩耗進行状況を確認されることを推奨します。これらのことは、前回に比較して、計数汚染度はランク減少し、SOAP／D-SOAPの鉄濃度に変化がないこと異常摩耗の早期発見パラメータであるフェログラフィーのIs値がのマイナス乗と良好の範囲にあること以上のことから判断しています。潤滑油の基本特性潤滑油の基本特性は、良好の範囲にあることから、本試料油は継続使用可能と判断します。
報告№109-09136 報告№112-00597 | 分析№109-001160 分析№112-002524 | 112-002524 | 分析の結果、本試料および汚染状態は全て良好な範囲にあり、継続使用可能な状態にあると判断します。粘度、酸価、有機物・有機化合物、酸化安定度の各データは良好でした。尚、別紙酸化安定度の減少傾向から油の余寿命を求めた結果、今回の採油日からの使用可能期間は約年ヶ月であることが分かります。水分濃度は、継続使用可能な範囲にありました。
報告№108-5065 報告№108-5065 | 分析№108-02440 分析№108-02440 | 108-02440 | トライボ診断の結果、粘度、泡立ち試験を除く項目は良好です。粘度はmm/sと新油値mm/sに比較して、粘度変化率は-％で、当社推奨の管理限界値である±％を超えています。今後、粘度の低下により油膜切れが発生し、金属接触が発生することが懸念されるため、更油を実施することを推奨します。泡立ち試験の結果は、一般的には消泡性能が低くいと判断できる値の-ですが、新油値の-と同レベルにあったため、良好と判断します。機器の潤滑状態潤滑状態指数はの乗と濾過設備のない機器であれば軽微な摩耗が発生しているレベルであると判断できますが、ギヤボックスの油系統にはインラインフィルタとオフラインフィルタがあり、μmサイズ以上の粒子の大部分は捕捉され、異常な摩耗状態が発生したとしても正常な潤滑状態にあると誤認してしまう可能性があります。そこで、フィルタが設置されていない場合の潤滑状態を、一般的なフィルタの効率である.と仮定し、粒子の発生状況から潤滑状態を推定しました。その結果、ギヤは継続使用可能な状態にあると思われますが、潤滑状態指数は摩耗が進行する状態であるの乗領域にあると推定できました。推定結果は、フィルタの濾過効率を仮定して求めたものですが、フィルタがない状態では油中の粒子濃度は現在より高いことは明らかです。そのためヶ月後に再度分析を実施し、摩耗進行の有無をチェックすることを推奨します。尚、フィルタの捕捉の影響による誤認を避けるため、これまでの採油箇所に加え、インラインフィルタやオフラインフィルタの捕捉物も分析し、その結果から潤滑状態を評価することを提案します。フィルタ捕捉物の分析を実施する際には、フィルタ使用時間の情報をご提供いただけますようお願い致します。粘度は当社推奨の管理限界値を超えています。泡立ち試験の結果、消泡性能が低いと判断できる値であるものの、新油と同レベルにあると判断します。粘度は当社推奨の管理限界値を超えています。粘度はmm/sと新油値mm/sに比較して、粘度変化率は-％で、当社推奨の管理限界値である±％を超えています。粘度は.mm/sです。粘度は.mm/sです。粘度指数はです。粘度指数はです。泡立ち試験は-です。泡立ち試験は-と新油と同レベルにあり、消泡性能が新油と同レベルにあると判断します。水分は良好。水分は.ppmと当社推奨の管理限界値の以下であり、良好と判断します。全酸価は良好。全酸価はmgKOH/gと新油値mgKOH/g以内にあり、良好と判断します。機器の潤滑状態摩耗粒子の形態観察の結果、ギヤ歯面の疲労摩耗で発生したと推定される～μmサイズの摩耗粒子が観察されています。～μmサイズの摩耗粒子が観察されています。異常摩耗の早期発見パラメータである潤滑状態指数がの乗と良好な範囲にあるものの、摩耗粒子の形態観察の結果、ギヤ歯面の摩耗で発生した～μmサイズの摩耗粒子が観察されています。
報告№108-0505 報告№108-0505 | 分析№108-03644 分析№108-03644 | 108-03644 | 分析の結果、微小領域で発生する疲労摩耗粒子がやや多く観察されました。観察された摩耗粒子から推定される軸受表面の摩耗痕は、μm以下と小さな痕跡と推定できます。現時点では小さな摩耗痕ですが、長期使用に伴い、この摩耗痕が起点となってクラックが進展し表面剥離へとつながります。異常摩耗の早期発見パラメータであるフェログラフィーのIs値がの乗とやや高いものの、転がり軸受の寿命の指標となるフレーキングの発生が確認されていないことと、本機の回転数がrpmと低速回転であることから軸受は継続使用可能と判断します。尚、クラックに進展する可能性がある疲労摩耗粒子が観察されたことから、周期的な分析により摩耗状態を傾向監視することを推奨します。傾向監視の周期は、理論的に計算したところ対象機の稼動時間が時間以上経過すれば、摩耗の進行状況を確認することができることが分かりましたので、次回分析時期はこのことを参考にして下さい。計数汚染度はやや高い値となっています。計数汚染度はやや高い値となっています。計数汚染度はNAS級と当社推奨の管理限界値のNAS級以内にあるものの、やや高い値となっています。重量汚染度は.mg/mlとなっています。重量汚染度は.mg/mlとなっています。機器の潤滑状態フェログラフィーの結果、微小な疲労摩耗粒子が観察されています。SOAPの結果は良好です。SOAPの結果、油の添加剤成分であるリンが検出されています。摩耗により発生する鉄が検出されていないことから、良好と判断します。D－SOAPの結果、鉄が検出されています。D－SOAPの結果、摩耗により発生する鉄が検出されています。フェログラフィーの結果、微小な疲労摩耗粒子が観察されています。異常摩耗の早期発見パラメータであるフェログラフィーのIs値がの乗とやや高く、摩耗粒子の結果、微小な疲労摩耗粒子が多く観察されています。
報告№106-0006 | 分析№106-00014 | 106-00014 | 濾過前の試料油を分析した結果、摩耗粒子形態観察で金属接触が厳しい場合に発生するシビア粒子がやや多く観察されました。D－SOAPの結果、前回に比較して鉄がppmからppmに減少しているものの、やや高い値でした。主軸や軸受台金と指示部等の鉄を使用した箇所で摩耗が発生しています。摩耗粒子の形態観察の結果、金属接触が厳しい場合に発生するシビア粒子がやや多く観察されましたが、前回同様の摩耗形態であることが確認されました。鉄濃度がやや高いものの、摩耗形態にないこと、および、鉄濃度が減少傾向を示していることから、現在のところ摩耗は安定しているものと判断します。
報告№108-0411 報告№110-00622 | 分析№108-02744 分析№110-002722 | 110-002722 | Iカップリング発光分光分析供試のギヤ油を油中金属濃度で分析した結果、鉄、鉛、銅、アンチモン、錫、リン、亜鉛、カルシウム、アルミニウム、ケイ素、ナトリウム、ホウ素が検出されました。これらの検出された金属元素から発生箇所を推定すると鉄、鉛、銅、アンチモン、錫、亜鉛・軸受等リン・オイル添加剤カルシウム、アルミニウム、ケイ素、ナトリウム、ホウ素・外部混入異物であると思われます。このうち、機械部品が摩耗したと思われる元素はのグループです。フェログラフィー異常摩耗の早期発見パラメータとして摩耗粒子を定量化して評価するフェログラフィーのIs値は、潤滑状態がやや厳しいの乗でした。摩耗粒子の形態で比較的多く観察された粒子は、フレッティングにより発生する赤錆、局部的に高圧・高温となる場合に発生するフリクションポリマでした。このような摩耗粒子が観察された場合には、潤滑部では疲労による疲労摩耗と微振動によるフレッティング摩耗が発生し、そして局部的ではあるものの高圧・高温の箇所が発生していることも分かります。フレッティングは、軸と内輪内面軸受箱と外輪外面軌道輪と転動体の箇所で発生する可能性があります。フレッティング粒子は酸化して硬いため、軸受軌道面に噛み込んだ場合はその傷が疲労剥離の起点となり、疲労摩耗へと進展することが想定されます。フリクションポリマは、潤滑油が軌道面に押し込められ高圧状態になると同時に、圧縮熱により高温状態になった結果、基油自身が重合反応を起こし生成することが知られています。そのため、高圧高温状態の解消がなされなければ、潤滑油の劣化が進行し、粘度上昇に因る潤滑異常に進展する場合があります。計数汚染度はやや高い値でした。D－SOAPで油の添加剤成分であるリンが検出され、フィルタ表面の異物観察で表面が茶褐色で鉄錆、砂等が観察されたことから、汚染度が高い要因は、摩耗とスラッジ、外部混入異物の影響と思われます。前回同様に粘度、水分、全酸価、IRの各データは良好でした。軸受および潤滑油は継続使用可能と判断します。なお、以下の対策を推奨します。定期的な分析摩耗の進行を監視するため、定期的に分析を実施し、摩耗の進行状況を確認することを推奨します。最適な採油方法本試料油は、機器停止中にドレンバルブから採油されています。機器が停止している状態では、別紙油粒子の沈降の影響に示すように油槽内で撹拌がなくなり固形物が沈降するため、油中汚染度は高くなると推定されます。今後の採油は、極力運転中もしくは停止直後の油槽中層部から実施されることを推奨します。
報告№108-0086 報告№108-0086 | 分析№108-00502 分析№108-00502 | 108-00502 | 分析の結果、計数汚染度が当社推奨の管理限界値に到達していました。粒子分布を確認したところ、μm以上の大型の粒子が多いことが分かりました。摩耗粒子の形態観察の結果、鉄錆、砂等が観察されたことから、汚染度が高い要因は、外部混入異物の影響と考えられました。尚、今後の採油は、可能であれば運転中に油槽中層部から専用の採油器を使用するなど、外部からの影響を極力少なくして採油を実施することを推奨します。は良好と判断します。粘度は良好と判断します。粘度はmm/sと新油値mm/sに比較して、粘度変化率は+％で、当社推奨の管理限界値である±％以内にあり、良好と判断します。水分は良好と判断します。水分はと当社推奨の管理限界値の以下であり、良好と判断します。全酸価は良好と判断します。全酸価は.mgKOH/gと新油値.mgKOH/g以内であり、良好と判断します。IRの結果、良好と判断します。IRの結果、油劣化の兆候を示すカルボン酸の吸収が確認されていないことから、良好と判断します。RBOTの結果、良好と判断します。RBOTはminと当社推奨の管理限界値のmin以上であり、良好と判断します。計数汚染度は当社推奨の管理限界値に到達していました。計数汚染度は当社推奨の管理限界値に到達していました。計数汚染度はNAS級と当社推奨の管理限界値のNAS級に到達していました。重量汚染度は良好と判断します。重量汚染度は.mg/mlと当社推奨の管理限界値のmg/ml以内であり、良好と判断します。機器の潤滑状態機器の潤滑状態は正常と判断します。SOAPの結果は良好です。SOAPの結果、油の添加剤成分であるバリウムがppm検出されました。D－SOAPの結果は良好です。D－SOAPの結果、摩耗により発生した鉄が、錫が、油の添加剤成分であるバリウムが、外部から混入したと思われるナトリウムが検出されました。フェログラフィーの結果は良好です。異常摩耗の早期発見パラメータであるフェログラフィーのIs値が×のマイナス乗と良好の範囲にあり、潤滑状態は正常と判断します。
報告№103-4553 | 分析№103-02507 | 103-02507 | 分析の結果、スラスト軸受およびスラストランナーの摩耗が確認されましたが、摩耗量が少ない事が確認されたため、継続使用は可能であると判断します。スラスト軸受の表面粗さをRmaxμmと仮定した場合、診断により求めた摩耗量は、表面粗さの分の程度が摩耗していると考えることができます。このことから、摩耗量は少なく継続使用可能な状態にあると判断します。このことは、異常摩耗の早期発見パラメータであるIs値がと良好の範囲にあることスラスト軸受の摩耗により発生した鉛、錫が検出されたこと以上のことから判断しました。但し、外部から混入した砂、鉄錆等の外部から混入した異物がやや多く見られており、この異物が軸受摺動面に噛み込み摩耗が進行する場合がありますので、念のため、ヶ月後に分析を実施し、摩耗の進行状況を確認することを推奨します。尚、を示す粘度、水分、全酸価、IR、RBOT、全てのデータが良好の範囲にあることから、この油は継続使用可能と判断します。
報告№109-09136 報告№113-00462 | 分析№109-001160 分析№113-001890 | 113-001890 | 潤滑油は継続使用可能な状態にあると判断します。粘度、全酸価、IR、RBOTの各データは良好でした。尚、別紙RBOTの減少傾向から油の余寿命を求めた結果、本試料は直近の更油から起算して年月まで使用可能であることが分かりました。水分は良好でした。
報告№109-09136 報告№113-00356 | 分析№109-001160 分析№113-001403 | 113-001403_date131125 | 分析の結果、潤滑油の劣化はなく、汚染度は良好な範囲にあることから、継続使用可能と判断します。軸受は継続使用可能な状態にあると判断します。但し、将来的な摩耗進行の有無を確認するためにも傾向監視を継続することが有効です。定期的な分析今後懸念される切削摩耗、軸受メタルの摩耗の進行を監視するため、定期的に分析を実施することを推奨します。は、フェログラフィーおよびSOAP/D-SOAPの結果から総合的に判断した結果、継続使用は可能ですが、今後の機器の機能を確認するためにも傾向管理が有用と考えます。フェログラフィー【定量分析：Is値】Is値は異常摩耗の早期発見パラメータのつで、摩耗程度を定量化するために用います。今回のIs値はの乗から乗と、高い値でした。フェログラフィー【定性分析：摩耗粒子および摩耗形態観察】分析結果から観察された代表的な粒子は、以下の通りでした。正常な摩耗粒子・潤滑状態が正常なマイルド摩耗により発生。切削粒子・異物や金属表面の微小突起による切削摩耗により発生。観察された摩耗粒子の中でも切削粒子は、将来的な摩耗の進行に繋がる可能性を示唆しているため、傾向監視が必要と思われます。摩耗形態の中でも切削摩耗は摩耗進行速度が速く、転がり軸受でこの摩耗形態が発生した場合には寿命が分の程度に低下することも知られており、切削摩耗により生じた軌道面の損傷が起点となって転がり軸受の寿命となるフレーキングに進展することから傾向監視による経過監視が必要です。切削摩耗の発生原因となる混入異物が残留している場合、この異物により切削摩耗が継続して発生する可能性があります。Iカップリング発光分光分析【SOAP/D-SOAP】【SOAP-T】検出された金属元素から発生箇所を推定すると、以下の通りでした。鉄、銅、アンチモン、錫・軸受等リン・添加剤カルシウム、ナトリウム・外部混入異物軸受メタルの摩耗SOAP/D-SOAPで軸受メタルの主成分である錫が検出されました。SOAPの結果で得られている錫濃度ppmと油量Lから軸受メタルの摩耗深さを計算しました。当社の経験からメタル面積の約分の程度が摩耗したと仮定し計算した結果、メタル表面の平均的な摩耗深さはμmとなりました。一般的なメタルの表面粗さのsの％程度摩耗していると考えられます。計数汚染度はNAS級と、良好でした。粘度、水分、全酸価、IRの各データは良好でした。
報告№104-0378 報告№105-8019 | 分析№104-02669 分析№105-01186 | 105-01186 | 分析の結果、NAS級と前回のNAS級に比較してランク上昇していました。圧油集油槽に静電浄油機が設置されているにもかかわらず、汚染度が高いのは、静電浄油機の濾過効率が低下した摩耗が進行した採油時に外部から異物が混入した以上のことが考えられます。またはである場合、今後、汚染度が上昇するため注意が必要です。であれば汚染度は上昇しないと思われます。これらのことを確認するために、～ヶ月以内に再度分析を実施し、汚染状況を確認されることを推奨します。
報告№109-09249 報告№112-00272 | 分析№109-001747 分析№112-001088 | 112-001088 | 潤滑油および軸受は継続使用可能な状態にあると判断します。但し、今後も摩耗の進行を傾向監視するため、以下の対策を推奨します。定期的な分析凝着摩耗の進行を監視するため、定期的に分析を実施し、分析データによる摩耗の進行状況を確認することを推奨します。シリコン系のグリースや添加剤の確認シリコン系の添加剤やグリースを使用している箇所があるかについてご確認下さい。はフェログラフィーおよびSOAP／D-SOAPの結果から総合的に判断した結果、やや厳しい状態にあると考えられます。フェログラフィー【定量分析：Is値】Is値は異常摩耗の早期発見パラメータのつで、摩耗粒子を定量化するために用います。今回のIs値はの乗とやや高い値でした。フェログラフィー【定性分析：摩耗粒子および摩耗形態観察】分析結果から比較的多く観察された粒子は、以下の通りでした。正常な摩耗粒子・潤滑状態が正常なマイルド摩耗により発生。シビア粒子・潤滑状態がやや厳しい凝着摩耗により発生。金属潤滑部が局部的に油膜切れを起していると考えられます。Iカップリング発光分光分析【SOAP／D-SOAP】検出された金属元素から発生箇所を推定すると、以下の通りでした。鉄、亜鉛・軸受等カルシウム、ケイ素、ナトリウム・外部混入異物ケイ素の検出金属濃度でケイ素がppmと高い値でした。一般に、潤滑油中からケイ素が検出された場合の原因として、シリコン油或いは、シリコン系の添加剤が検出されるフェログラフィーおよびフィルタ表面の異物観察で砂が多く観察されて検出されるシリコングリースをシール部に塗布している場合、このシリコングリースが潤滑油に混入して検出されるなどが挙げられます。ケイ素が多く検出された原因がであると軸受摺動面に噛み込み摩耗が進行したり、であると潤滑油とグリースが混ざって粘度が上昇し、粘性抵抗が増大することにより、油温が上昇する等の悪影響を及ぼすことがあります。分析の結果から、今回検出された原因は、比較的高濃度であることからの可能性が考えられます。については、分析結果では確認することが出来ませんので、これに関する情報があれば提供をお願いします。水分、汚染粒子数、汚染度物重量は共に良好でした。．粘度、酸価、酸化安定度、有機物・有機化合物の各データは良好でした。分析結果特性低下特性低下に係るパラメータの分析結果は良好と判断します。粘度粘度はmm/sと新油値mm/sに対する粘度変化率は+％で、当社推奨の管理限界値である±％以内にあり、良好と判断します。酸価添加油の酸価は、油メーカによって初期値が違うため統一した管理基準を設定するのが困難であることから、当社では管理限界値を設定しておらず、新油分析値との比較及び他の分析項目の結果より酸価の状態判断を行います。その結果、酸価は.mgKOH/gと新油値.mgKOH/gに比較して変化はないことから、良好と判断します。酸化安定度酸化安定度はminであり、当社推奨の管理限界値のmin以上であることから良好と判断します。有機物・有機化合物有機物・有機化合物は、IRチャートによる新油分析値との比較の結果、cm-付近に劣化の兆候を示すカルボン酸の吸収が確認されていないことから、良好と判断します。色相はLでした。汚染に係るパラメータの分析結果は良好と判断します。水分はppmであり、当社推奨の管理限界値の以下であることから良好と判断します。汚染粒子数はNAS級であり、当社推奨の管理限界値のNAS級以下であることから良好と判断します。汚染度物重量は.mg/mlであり、当社推奨の管理限界値のmg/ml以下であることから良好と判断します。摩耗フェログラフィーによる摩耗粒子の観察の結果、潤滑状態が正常な場合に発生する摩耗粒子、金属潤滑部が局部的に油膜切れを起して発生するシビア粒子が比較的多く観察されました。異常摩耗の早期発見パラメータであるフェログラフィーのIs値がの乗とやや高く、摩耗粒子の形態観察の結果、潤滑状態が正常な場合に発生する摩耗粒子、金属潤滑部が局部的に油膜切れを起して発生するシビア粒子が比較的多く観察されました。金属濃度SOAP法により金属濃度を測定した結果、潤滑箇所で発生する金属接触よって検出される亜鉛がppm、外部から混入したと思われるカルシウムがppm、ケイ素がppm検出されました。金属濃度酸溶解法により金属濃度を測定した結果、潤滑箇所で発生する金属接触によって検出される鉄が、亜鉛が、外部から混入したと思われるカルシウムが、ナトリウムが検出されました。
報告№109-09136 報告№113-00644 | 分析№109-001160 分析№113-002765 | 113-002765 | 潤滑油は重量汚染度が高いことから、バルブ類の動作障害等が懸念されます。対象機器油中金属元素のクロムがSOAPでppm検出されました。クロムは、シリンダ内面にメッキされていることから、シリンダ内面の摩耗によるものと推定されます。今後、メッキが剥がれ落ちてきた場合、耐摩耗性が低下し、シリンダ内面の摩耗が進行して、ピストンの動作に支障が出る懸念があるため、以下の対策を推奨します。更油または濾過潤滑油は重量汚染度が高いことから、バルブ類の動作障害等が懸念されるため、予防措置として更油または濾過を推奨します。シリンダ内面の点検と採油箇所の検討SOAPの結果、クロムが高い値であり、仮定した数値が間違っていなければ、メッキ部分は摩耗している可能性があることから、シリンダ内面の点検を推奨します。今後分析を実施する場合、シリンダポートの両側から採油を実施し、ポートのどちら側が摩耗しているかを確認することを併せて推奨します。定期的な分析今後懸念される摩耗の進行を監視するため、定期的に分析を実施することを推奨します。濾過効率の確認潤滑油が常時濾過されている設備は、全体油量と潤滑油ポンプ吐出量、そして濾過機の濾過効率などをパラメータとして潤滑状態の評価を行います。今後は、濾過機の入口と出口から採油を実施することを推奨します。最適な採油方法本試料油は、機器停止中に潤滑油タンク給油口から採油されているため、別紙油中粒子の沈降の影響に示すように、油中粒子が油槽底部に沈降し、分析データが低濃度に出ている可能性があります。正確なデータによる診断を行うためにも、今後の採油は、極力運転中もしくは停止直後の油槽中層部から実施されることを推奨します。異常摩耗の早期発見のパラメータであるIs値は、前回のレベルから変化はなく、やや高い値でした。また、潤滑部の摩耗が認められたため、定期的に潤滑油分析を実施し、摩耗推移を監視することが有用と考えます。クロムメッキの摩耗深さSOAPの結果、クロムがppm検出されました。シリンダ内面にクロムメッキをしていることから、シリンダ内面の摩耗によるものと考えられます。メッキの膜厚は、～μm以上であり、用途に応じて膜厚が選定されます。今回の分析結果からメッキの摩耗深さを求めました。情報が不明な部分がありますので、シリンダ直径をmm、ストローク幅をmmと仮定しました。その結果、メッキ部分の平均的な摩耗深さは、μmと推定されました。メッキの膜厚が最も少ないμmであった場合、既にメッキが摩耗している可能性が考えられます。計数汚染度は前回のNAS級からNAS級にランク低下し、良好です。但し、重量汚染度はmg/mlから.mg/mlに増加し、当社推奨の管理限界値を超えていました。D-SOAPで油の添加剤成分であるリンが検出され、フィルタ残渣に、金属片、粘ちょう物が観察されたことから、汚染度が高い要因は、摩耗とスラッジの影響と思われます。粘度、水分、酸価、IRの各データは良好です。
|  | 113-000490 | 潤滑油および対象設備は継続使用可能な状態にあると判断します。但し、将来的な摩耗進行の有無を確認するためにも傾向監視を継続することが有効です。定期的な分析今後懸念される凝着摩耗の進行を監視するため、定期的に分析を実施することを推奨します。はフェログラフィーおよびSOAPの結果から総合的に判断した結果、継続使用は可能ですが、今後の機器の機能を確認するためにも傾向管理が有用と考えます。フェログラフィー【Is値】Is値は異常摩耗の早期発見パラメータのつで、摩耗程度粒子を定量化するために用います。今回のIs値はの乗と、やや高い値でした。フェログラフィー【摩耗粒子および摩耗形態】分析結果から比較的多く観察された粒子は、以下の通りでした。シビア粒子・潤滑状態がやや厳しい凝着摩耗により発生。金属潤滑部が局部的に油膜切れを起していると考えられます。シビア粒子は、凝着摩耗に分類されます。この摩耗粒子は、摺動面で凝着、破断を繰り返し、この過程で生じる移着粒子が成長して摩耗粒子となります。そのため、摺動面では局部的に油膜切れが発生していることを示しています。この状態が継続した場合、摩耗粒子のサイズは徐々に大型化していき、設備の損傷に至る場合がありますので、傾向監視が必要です。Iカップリング発光分光分析【SOAP】検出された金属元素から発生箇所を推定すると、以下の通りでした。鉄、鉛、ニッケル、錫・軸受等リン、亜鉛、カルシウム、マグネシウム、ホウ素・添加剤アルミニウム・外部混入異物粘度、水分、IR酸化度、塩基価の各データは良好でした。
報告№109-09136 | 分析№109-001160 | 113-002626 | 潤滑油は汚染度が高いことから、油中の夾雑物が潤滑部に噛み込むことによる摩耗の進行が懸念されます。対象設備は継続使用可能な状態にあると判断しますが、今後の摩耗推移を確認するためにも傾向監視を継続することが有効です。更油油中の汚染度が高いことから、摩耗粒子や異物等の夾雑物が潤滑面に噛み込むことによる摩耗の進行が懸念されるため、可能であれば更油を推奨します。定期的な分析今後の凝着摩耗、疲労摩耗の推移を監視するため、定期的な分析実施を推奨します。新油の分析粘度、酸価は、油の性能を評価するパラメータの一種です。油の性能低下は、新油との比較が必要なことから、使用油の油名確認および未使用油の分析による比較評価を推奨します。異常摩耗の早期発見のパラメータであるIs値は、前回のレベルから変化はなく、正常です。但し、潤滑部の摩耗が認められたため、定期的に潤滑油分析を実施し、摩耗推移を監視することが有用と考えます。フェログラフィーで比較的多く観察された粒子は、以下の通りです。正常な摩耗粒子・潤滑状態が正常なマイルド摩耗により発生。シビア粒子・潤滑状態がやや厳しい凝着摩耗により発生。極微小領域で油膜切れが発生したことを示します。疲労摩耗粒子・繰返し応力による金属疲労で発生。大型化するとフレーキングの発生が懸念されます。シビア粒子は、摩擦面が将来的に異常摩耗へ進展する可能性を示唆しているため、傾向監視が有用と思われます。詳細は、別紙傾向監視が必要な摩耗粒子をご覧ください。計数汚染度は前回同様、NAS級を上回っており、当社推奨の管理限界値を超えていました。今後、油中の汚染物が潤滑部に噛み込むことによる摩耗の進行が懸念されます。前回同様、水分は良好です。粘度粘度はmm/sでした。前回同様にISOVG規格内にありますが、新油との比較による評価を推奨します。酸価はでした。前回のに比較して変化はありませんでしたが、新油との比較による評価が必要です。
報告№109-09447 報告№110-00768 | 分析№109-002782 分析№110-003692 | 110-003692 | Iカップリング発光分光分析供試のタービン油を分析した結果、検出された金属元素は、SOAPの結果表に示すように、鉄、鉛、銅、錫、リン、亜鉛、カルシウム、バリウム、アルミニウム、ナトリウムが検出されました。これらの検出された金属元素から発生箇所を推定すると鉛、鉛、銅、錫・軸受等リン・オイル添加剤亜鉛、カルシウム、バリウム、アルミニウム、ナトリウム・外部混入異物であると思われます。このうち、機械部品が摩耗したと思われる元素はのグループです。電子顕微鏡・X線マイクロアナリシス観察された摩耗粒子をSEM・XMAで観察した結果、鉄、クロム、マンガンを含む粒子が比較的多く、主にベアリングの摩耗が多く発生していることが確認されました。汚染物重量は良好でした。但し、フィルタ表面の異物観察で金属片、鉄錆、砂等が観察されたことから、前回の汚染度が高い要因は、摩耗と外部から混入した異物の影響と思われます。有機物・有機化合物、酸化安定度の各データは良好でした。軸受および潤滑油は継続使用可能な状態にあると判断します。但し、ベアリングの摩耗進行が懸念されるため、定期的に分析を実施し、摩耗の進行状況を確認することを推奨します。本試料油は、機器停止中にドレンバルブから採油されています。機器が停止している状態では、別紙油粒子の沈降の影響に示すように油槽内で撹拌がなくなり固形物が沈降するため、油中汚染度は高くなると推定されます。今後の採油は、極力運転中もしくは停止直後の油槽中層部から実施されることを推奨します。
報告№108-0227 報告№110-00747 | 分析№108-01664 分析№110-003539 | 110-003539 | は、油の粘度変化率、油中のスラッジの発生量などを判断パラメータに、粘度、全酸価、IR、RBOTで評価します。分析の結果、油の粘性を示す粘度は、新油値のmm/sに比較して粘度変化率が-％のmm/sとほぼ変化はなく、また油中のスラッジの発生量を示す全酸価は、新油値の.mgKOH/gに対して.mgKOH/gで変化が見られず劣化は確認されていない。さらにはIRの結果でも油が劣化した場合に発生するカルボン酸の発生も確認されず、酸化防止剤の残存量を示すRBOTは、限界値minに比較して、十分に残量があるminであった。以上のように、の健全性を示す各パラメータは全て良好であり、潤滑油の劣化は確認されませんでした。油の余寿命は、使用油の使用期間または使用時間が不明であったため、ご依頼の油の余寿命に関する検討は行えませんでした。ただし、分析の結果で新油値がminであったことから、使用期間をヶ月間と仮定すれば余寿命は十二分にあると言えます。可能であれば、使用期間、あるいは使用時間の情報をご提供下さい。油中の水分を計測した結果、水分は.ppmと新油と同等であり、継続使用可能な状態にあることが確認されました。潤滑油は継続使用可能な状態にあると判断します。
報告№109-09136 報告№110-00126 | 分析№109-001160 分析№110-000467 | 110-000467 | ・摩耗状態前回に比較してSOAP／D－SOAPの結果、鉄および錫濃度に変化はなく、異常摩耗の早期発見パラメータであるフェログラフィーのIs値が-.と良好でした。・汚染度前回に比較して計数汚染度はNAS級からNAS級にランク減少し、良好でした。・前回同様に粘度、水分、全酸価、IR、RBOTの各データは良好でした。潤滑油および対象設備は継続使用可能な状態にあると判断します。
報告№109-09136 報告№111-00053 | 分析№109-001160 分析№111-000263 | 111-000263 | 更油からの使用時間をもとに潤滑油の余寿命を評価したところ、潤滑油は次回定検まで使用可能と判断できました。次回定検時に更油を実施しない場合は、酸化安定度を知るための分析を実施し、余寿命を確認することを推奨します。酸化安定度はminであり、当社推奨の管理限界値のmin以上であることから、良好と判断します。
報告№108-0133 報告№108-0147 | 分析№108-00811 分析№108-00955 | 108-00955 | 年月日TS－投与日更油、汚染度を確認する。更油後の試料油を分析した結果、計数汚染度がNAS級以上、重量汚染度が.mg/mlと共に当社推奨の管理限界値を超えていました。フィルタ表面の異物観察でフィルタ表面が茶褐色になっていたことから、汚染度が高い要因は、スラッジの影響と考えられました。TS－の投与から更油まで日間と短期間であり、油の循環が不十分であることが考えられ油槽内や配管内壁のスラッジが溶解されずに、更油後もこれらのスラッジが循環中の油中に混ざり、重量汚染度と計数汚染度が高くなっていると考えられました。今後バルブ類の動作障害が発生することが懸念されるため、濾過を実施されることを推奨します。一方、を示す粘度、水分、全酸価、IRの各データは良好の範囲にあることから、この油は継続使用可能と判断します。
報告№109-09136 報告№112-00561 | 分析№109-001160 分析№112-002324 | 112-002324 | 潤滑油は水分が高いことから、腐食の恐れがあるため、以下の対策を推奨します。軸受分析の結果、軸受は継続使用可能な状態にあると判断します。但し、将来的な摩耗進行の有無を確認するためにも傾向監視を継続することが有効です。更油油中の汚染度および水分が高いことから、摩耗粒子や異物等が軸受摺動面に噛み込んだり、油槽内に錆が発生し、その影響で摩耗の進行が懸念されるため、更油を推奨します。定期的な分析今後懸念される凝着摩耗の進行を監視するため、定期的に分析を実施することを推奨します。水分は当社推奨の管理限界値を超えていました。粘度粘度は、mm/sと新油値mm/sに比較して、粘度変化率は-.％で、当社推奨の管理限界値である±％以内であり、良好と判断します。水分は、ppmと当社推奨の管理限界値を超えていました。今後、水分の影響で油槽内に錆が発生し、その影響で摩耗が発生する懸念があります。酸価は、.mgKOH/gと新油値.mgKOH/g以下であり、良好と判断します。IRIRチャートの結果、新油と使用油のスペクトルパターンはほぼ一致し、また、油劣化の兆候を示すカルボン酸の吸収が確認されていないことから、良好と判断します。計数汚染度、重量汚染度は共に当社推奨の管理限界値を超えていました。計数汚染度計数汚染度は、NAS級以上と当社推奨の管理限界値NAS級を超えていました。重量汚染度は、.mg/mlと当社推奨の管理限界値mg/mlを超えていました。光学顕微鏡写真重量汚染度で濾過したフィルタ表面上の夾雑物を光学顕微鏡で観察した結果、金属片、鉄錆、砂等が観察されました。はフェログラフィーおよびSOAP-Tの結果から総合的に判断した結果、継続使用は可能ですが、機器の機能を保持するためにも傾向管理が有用と考えます。フェログラフィー【異常摩耗指数：Is値】Is値は異常摩耗の早期発見パラメータのつで、摩耗粒子を定量化するために用います。今回のIs値はの乗と高い値でした。フェログラフィー【定性分析：摩耗粒子および摩耗形態観察】分析結果から比較的多く観察された粒子は、以下の通りでした。正常な摩耗粒子・潤滑状態が正常なマイルド摩耗により発生。シビア粒子・潤滑状態がやや厳しい凝着摩耗により発生。金属潤滑部が局部的に油膜切れを起していると考えられます。黒錆・潤滑状態がやや厳しい凝着摩耗により発生。金属接触が厳しく、且つ、高い摩擦熱が発生していると考えられます。赤錆・フレッティングにより発生。フリクションポリマ・局部的に高圧・高温となる場合に発生。鉄錆、砂等・外部から混入したと考えられます。観察された摩耗粒子の中でもシビア粒子、黒錆、フレッティングは、注意が必要です。シビア粒子、黒錆は、凝着摩耗に分類されます。これらの摩耗粒子は、軌道面で凝着、破断を繰り返し、この過程で生じる移着粒子が成長して摩耗粒子となります。そのため、軌道面では局部的に油膜切れが発生していることを示しています。この状態が継続した場合、摩耗粒子のサイズは徐々に大型化していき、軸受の損傷に至る場合がありますので、傾向監視が必要です。フレッティングの発生要因は、鉄系材料が接合および勘合されたりする部分から発生します。フレッティングによる赤錆が少量発生しても直ちに異常ではありませんが、場合によっては、発生した赤錆が軸受摺動面に噛み込み、摩耗を進行させる場合があります。Iカップリング発光分光分析【SOAP-T】検出された金属元素から発生箇所を推定すると、以下の通りでした。鉄、クロム・軸受等リン、亜鉛・添加剤カルシウム・外部混入異物
報告№106-0016 | 分析№106-00054 | 106-00054 | 濾過前の試料油を分析した結果、摩耗粒子形態観察でμmサイズのシビア粒子が観察されました。観察されたシビア粒子は、視野に個と少ないため現状の潤滑状態は正常と判断しますが、シビア粒子は金属接触を伴う混合潤滑で発生するため、今後も監視が必要です。混合潤滑状態が局部的に発生した場合でも、その発生状況によっては汚染度を上昇させ、バルブの動作障害を与える汚染度レベルに到達する場合があります。これらの障害発生に対する弊害を勘案の上、ヶ月以内に再度分析を実施し、汚染状況及び摩耗の進行状況を確認されることを推奨します。
報告№109-09568 報告№109-09568 | 分析№109-003513 分析№109-003513 | 109-003513 | を示す水分、全酸価の各データは良好でした。前回同様に粘度は.mm/sと新油値mm/sに比較して、粘度変化率は-％で、当社推奨の管理限界値である±％を超えていました。今後、粘度の低下により油膜切れが発生し、金属接触が発生することが懸念されます。泡立ち試験の結果は、-と新油値が-であるのに比較して高い値となっていたことから消泡性能が低下していることが分かりました。潤滑状態の異常の早期発見パラメータである潤滑状態指数は、のマイナス乗と濾過設備のない機器であれば正常な潤滑状態にあると判断できます。・消泡性能の低下消泡性の性能が低下していることが確認されたことから、今後の使用状況によっては油の酸化劣化が進行したり、ギヤ歯面およびベアリング軌道面で油膜切れが発生したりする場合があるため、消泡剤の添加による消泡性能の改善など何らかの対応が必要になると思われます。・潤滑状態濾過設備のない機器であれば正常な潤滑状態にあると判断できますが、当該機の潤滑系にはフィルタが設置されているため、別紙インライン・オフラインフィルタの影響に示すとおり、潤滑状態が異常となり大型の摩耗粒子が発生したとしても、粒子の大部分が捕捉されてしまい正常な潤滑状態にあると誤認してしまう可能性があります。このようなフィルタの影響を考慮に入れたLCインデックスは、摩耗がやや厳しい状態に分類されるの乗領域となりました。フィルタの影響を考慮した潤滑状態指数は、前回のの乗から乗に桁低下し、運転状態が前回と大きな差がなければ、摩耗は安定している状態にあると思われます。結論粘度および消泡性能の低下が確認されたものの、ギヤおよび転がり軸受は、継続続使用可能な状態にあると思われます。尚、今後は障害予防を目的に以下の対策を推奨します。粘度の低下が確認されたことから、更油を推奨します。現在のところ摩耗は安定した状態にあると思われますが、運転条件によっては摩耗の進行が速まる場合も想定されるため、今後は潤滑油の分析に加えてフィルタ付着物の分析を実施し、異常な摩耗状態発生の有無を精密に確認することを推奨します。消泡性能の改善は、添加する消泡剤の効果をテストにより確認する必要がありますので、必要な場合は当社営業担当者までお知らせ下さい。粘度は当社推奨の管理限界値を超えていました。泡立ち試験の結果、消泡性能が低下していることが確認されました。粘度粘度は.mm/sと新油値mm/sに比較して、粘度変化率は-％で、当社推奨の管理限界値である±％を超えていました。粘度粘度は.mm/sでした。粘度指数粘度指数はでした。泡立ち試験泡立ち試験は-と新油に比較して高い値でした。水分はppmと当社推奨の管理限界値の以下であり、良好と判断します。全酸価全酸価はmgKOH/gと新油値mgKOH/gに比較して高いものの、IRの結果で油劣化の兆候を示すカルボン酸の吸収が確認されていないことから、良好と判断します。機器の潤滑状態精密な濾過設備がない機器であれば、潤滑状態指数は正常の範囲にあると判断します。潤滑状態指数異常摩耗の早期発見パラメータである潤滑状態指数がのマイナス乗と精密な濾過設備がない機器であれば、潤滑状態指数は正常の範囲にあると判断します。
報告№109-09136 報告№110-00007 | 分析№109-001160 分析№110-000030 | 110-000030 | RBOTの結果、minと新油のminに比較して大きな変化はありませんでした。本試料油は、添加剤の影響で新油でもRBOT値が低く、RBOTによる管理には適していない油種です。そのため、本試料油の余寿命の評価をタービン油と同等の精度で得るには、粘度、水分、全酸価、IRなどのデータを総合的に判断することが必要です。結論RBOTの結果から油の劣化は確認されていませんが、今後は粘度、水分、全酸価、IRなどの分析を実施し、データを総合的に判断することを推奨します。
報告№105-0225 | 分析№105-01518 | 105-01518 | 濾過前の試料油を分析した結果、水分が前回のからppmに上昇し、やや不良領域にありました。計数汚染度は、水分の影響でセンサーエラーを起こし測定不能でした。水分濃度がやや不良領域にあり、高い値を示していますので、今後、この水分の影響で腐食摩耗が発生することが懸念されます。これらの障害発生に対する弊害を勘案の上、予防処置として至急水分除去を実施されることを推奨します。
報告№107-0483 | 分析№107-02876 | 107-02876 | トライボ診断により、機器軸受の潤滑状態、潤滑油の劣化状態を診断する。分析の結果、異常摩耗の早期発見パラメータであるフェログラフィーのIs値がの乗と管理目安に到達していました。観察された摩耗粒子には、硬い異物の噛み込みにより発生する切削粒子、局部的な油膜切れにより発生したシビア粒子、外部から混入した鉄錆や砂が観察されていることから、Is値が高い要因は、摩耗粒子の発生と外部混入異物によるものと考えられました。現在のところ、転がり軸受の寿命の指標となるフレーキングの発生は確認されていないことから、本軸受は継続使用可能な状態あると思われますが、摩耗粒子発生時には軌道面に損傷が発生しており、これが起点となってフレーキングに進展することが懸念されるため、ヶ月以内にトライボ診断を実施し、摩耗の進行状況を監視することを推奨します。このことは、計数汚染度がNAS級以上と非常に高い値であること転がり軸受の摩耗により発生する鉄がSOAPでppm、D－SOAPでppm検出されたこと異常摩耗の早期発見パラメータであるフェログラフィーのIs値がの乗と管理目安に到達し、硬い異物の噛み込みにより発生する切削粒子、局部的な油膜切れにより発生したシビア粒子が観察されたこと以上のことから判断しました。尚、を示す全酸価、IRの各データは良好の範囲にあることから、この油は継続使用可能と判断します。
報告№105-0324 報告№105-0324 | 分析№105-02465 分析№105-02465 | 105-02465 | 分析の結果、全てのデータが良好であり、水分濃度および汚染度は継続使用可能な状態に改善されていることが確認されました。また、その他のデータも良好であり、今後は、本データを初期値として管理されることを推奨します。は良好と判断します。粘度は良好と判断します。粘度はmm/sと新油値mm/sに比較して、粘度変化率は-.％で、当社推奨の管理限界値である±％以内にあり、良好と判断します。水分は良好と判断します。水分はppmと当社推奨の管理限界値の以下であり、良好と判断します。全酸価は良好と判断します。全酸価は.mgKOH/gと当社推奨の管理限界値の.mgKOH/g以内にあり、良好と判断します。IRの結果、良好と判断します。IRの結果、油劣化の兆候を示すカルボン酸の吸収が確認されていないことから、良好と判断します。は良好と判断します。計数汚染度は良好と判断します。計数汚染度はNAS級と当社推奨の管理限界値のNAS級以内であり、良好と判断します。重量汚染度は良好と判断します。重量汚染度は.mg/mlと当社推奨の管理限界値のmg/ml以内であり、良好と判断します。機器の潤滑状態今後、今回のデータを初期値として管理することを推奨します。SOAPの結果は良好です。SOAPの結果、金属元素は検出されませんでした。D－SOAPの結果は良好です。D－SOAPの結果、外部から混入したカルシウム、ナトリウムが共に検出されました。フェログラフィーの結果は良好です。異常摩耗の早期発見パラメータであるフェログラフィーのIs値が.と良好の範囲にありました。
報告№109-09136 報告№110-00435 | 分析№109-001160 分析№110-001966 | 110-001966_date110118 | 潤滑油および軸受はフレーキングが確認されていないことから、継続使用可能な状態にあるものの、摩耗が進行することが懸念されるため、以下の対策を推奨します。今後、摩耗の進行を監視するため、定期的に分析を実施し、摩耗の進行状況を確認することを推奨します。次回の採油時期を理論的に求めたところ、使用時間が最短で約時間経過後となりました。この時間は、油中汚染物が均一になるために必要とする時間であり、この時間を経過すれば、再分析の結果から潤滑状態の傾向を確認することが可能となります。今回計算した理論時間を参考に次回採油時期を検討されることを推奨します。
報告№109-09250 報告№109-09250 | 分析№109-001818 分析№109-001818 | 109-001818 | 潤滑油および本軸受は継続使用可能な状態にあると判断できますが、軸受摺動面では凝着摩耗の発生が確認されており、今後継続して発生することが懸念されるため、再度分析を実施し、摩耗の進行状況を傾向監視することを推奨します。特性低下特性低下に係るパラメータの分析結果は良好と判断します。粘度粘度はmm/sと新油値mm/sに対する粘度変化率は+％で、当社推奨の管理限界値である±％以内にあり、良好と判断します。全酸価添加タービン油については、当社では管理限界値を設定しておらず、新油分析値との比較及び他の分析項目の結果より全酸価の状態判断を行います。その結果、全酸価は.mgKOH/gと新油値以内にあり、良好と判断します。酸化安定度酸化安定度minであり、当社推奨の管理限界値のmin以上であることから、良好と判断します。有機物・有機化合物有機物・有機化合物は、IRチャートによる新油分析値との比較の結果、cm-付近に劣化の兆候を示すカルボン酸の吸収が確認されていないことから、良好と判断します。色相はLであり、新油値のLに比較して大きな変化はないことから、良好と判断します。汚染に係るパラメータの分析結果は、良好と判断します。水分はであり、当社推奨の管理限界値の以下であることから、良好と判断します。汚染粒子数はNAS級であり、当社推奨の管理限界値のNAS級以内にあることから、良好と判断します。汚染度物重量は.mg/mlであり、当社推奨の管理限界値のmg/ml以内にあり、良好と判断します。摩耗フェログラフィーによる摩耗粒子の観察の結果、金属接触が厳しい場合に発生するシビア粒子、局部的に高圧・高温となる場合に発生するフリクションポリマ、外部から混入したと思われる樹脂等が観察されました。異常摩耗の早期発見パラメータであるフェログラフィーのIs値がの乗とやや高く、摩耗粒子の形態観察の結果、金属接触が厳しい場合に発生するシビア粒子、局部的に高圧・高温となる場合に発生するフリクションポリマ、外部から混入したと思われる樹脂等が観察されました。金属濃度SOAP法により金属濃度を測定した結果、鉛がppm、銅がppm、外部から混入したと思われるケイ素がppm検出されました。金属濃度酸溶解法により金属濃度を測定した結果、潤滑箇所で発生する金属接触によって検出される鉄が、鉛が、銅が、外部から混入したと思われるカルシウムが、ナトリウムが検出されました。
報告№107-6588 報告№107-7039 | 分析№107-02904 分析№107-03060 | 107-03060 | 初期試験を実施した結果、計数汚染度がNAS級と管理限界値に到達していました。異常摩耗の早期発見パラメータであるフェログラフィーのIs値がの乗とやや高く、摩耗粒子の形態観察で金属接触が厳しい場合に発生するシビア粒子、樹脂が多く観察されたことから、汚染度が高い要因は、摩耗と外部混入異物の影響と考えられました。今後、更に摩耗が進行することが懸念されるため、濾過を実施することを推奨します。これらのことは、計数汚染度がNAS級と管理限界値に到達していたこと異常摩耗の早期発見パラメータであるフェログラフィーのIs値がの乗とやや高く、摩耗粒子の形態観察の結果、金属接触が厳しい場合に発生するシビア粒子、樹脂が観察されたことD－SOAPの結果、鉄および軸受メタルの主成分である錫が検出されたこと以上のことから判断しました。
報告№109-09136 報告№114-00225 | 分析№109-001160 分析№114-000769 | 114-000769 | 分析の結果、物理的性状、汚染状態が良好の範囲にあり、潤滑油は継続使用可能と判断します。減速機減速機は継続使用可能と判断します。但し、今後の摩耗推移を確認するためにも傾向監視を継続することが有効です。定期的な分析定期的な分析を実施することにより、データの変化から異常の兆候を早期に発見することが可能となります。今後懸念される疲労摩耗の進行を監視するため、定期的に分析を実施することを推奨します。最適な採油方法本試料油は、機器停止中にドレンバルブから採油されているため、別紙油中粒子の沈降の影響に示すように、油中粒子が油槽底部に沈降し、分析データが高濃度に出ている可能性があります。正確なデータによる診断を行うためにも、今後の採油は、極力運転中もしくは停止直後の油槽中層部から実施されることを推奨します。新油との比較による評価を示す粘度、酸価、RBOTのデータは新油値を基準として評価します。今回は新油データが不明であったため酸価、RBOTの良否の評価ができませんでしたが、今後分析を実施する場合は、使用している新油を同時に分析することをご検討下さい。分析結果異常摩耗の早期発見のパラメータであるIs値はレベルと正常です。但し、潤滑部の摩耗が認められたため、定期的に潤滑油分析を実施し、摩耗推移を監視することが有用と考えます。フェログラフィーで観察された代表的な粒子は、以下の通りです。疲労摩耗粒子・繰返し応力による金属疲労で発生。大型化するとフレーキングやスポーリングの発生が懸念されます。鉄錆等・外部から混入したと考えられます。計数汚染度はNAS級、重量汚染度は.mg/mlと共に当社推奨の管理限界値以下であり、良好です。水分、IRの各データは良好です。粘度粘度は.mm/sでした。当社に新油データがなかったことから、新油カタログ値.mm/sに比較すると粘度変化率は+％となっており、当社推奨の管理限界値以下であり、良好と判断します。酸価、RBOT酸価は.mgKOH/g、RBOTはminでした。当社に新油データがなかったことから、新油との比較による評価ができなかったため、今後は新油を同時に分析することが有用です。
報告№105-0410 報告№105-0410 | 分析№105-02681 分析№105-02681 | 105-02681 | 分析の結果、全てのデータが良好であることから、本試料油は継続使用可能であり、軸受の潤滑状態も正常と判断します。SOAPの結果で、銅濃度が前回のppmに比較してppmと大幅に改善されていました。銅は軸受の主成分ではないため、銅濃度の増加は軸受の摩耗を示すものではありませんが、本軸受油槽内で銅合金を使用した箇所は、貴社ご提供の図面からデフレクターとバッフルという部品が考えられます。寸法が確認できる図面がないため、摩耗の影響を検討することはできませんが、これらの部品はオイルシールの役目を果たしており、仮にこの部分からの溶出であるとすれば、シャフトとのギャップが増大し油漏れの原因になる場合も懸念されるため、巡視の際には、油漏れと油面の低下に注意を払い監視する必要があります。以上のことから、摩耗の増加、油劣化の進行を確認するため、ヶ月後に再度分析を実施されることを推奨します。尚、銅濃度が減少したのは、年月に更油を実施したためですので、今後は、今回のデータをベースに管理する必要があります。この油は継続使用可能と判断します。粘度は良好と判断します。粘度はmm/sと管理限界値以内にあり、良好と判断します。水分は良好と判断します。水分は.ppmと管理限界値の以下にあり、良好と判断します。全酸価は良好と判断します。全酸価はmgKOH/gと新油データのmgKOH/gに比較して高い値を示しているものの、IRの結果で油劣化の兆候を示すカルボン酸が確認されていないことから、良好と判断します。IRは良好と判断します。IRの結果、油劣化の兆候を示すカルボン酸の吸収が確認されていないことから、継続使用可能な状態にあると考えられます。計数汚染度、重量汚染度、共に良好と判断します。計数汚染度は良好と判断します。計数汚染度はNAS級と当社推奨の管理限界値のNAS級以内にあり良好と判断します。重量汚染度は良好と判断します。重量汚染度は.mg/mlと当社推奨の管理限界値のmg/ml以内にあり良好と判断します。機器の潤滑状態フェログラフィーの結果、異常摩耗の早期発見パラメータであるIs値が.と良好の範囲にあり、潤滑状態は良好と判断します。SOAPの結果、前回同様に銅が多く検出されました。SOAPの結果、油の添加剤成分であるリン、亜鉛が検出されました。一方、銅が検出されました。銅を使用した部分の溶出が発生していると考えられます。この溶出は検出された亜鉛系添加剤の成分と銅が反応し、溶出することが知られています。銅濃度は別紙鉱油の酸化に対する金属触媒の影響に示すように銅濃度が増加すると酸化速度が速まりますので、酸化劣化の進行状況を油分析により監視されることを推奨します。D－SOAPの結果、鉄が検出されました。D－SOAPの結果、摩耗により発生した鉄が検出されました。フェログラフィーの結果、継続使用可能な状態にあると判断します。フェログラフィーの結果、異常摩耗の早期発見パラメータであるIs値が.と良好の範囲にあることから、継続使用可能な状態にあると判断します。
報告№106-6102 報告№106-6120 | 分析№106-02223 分析№106-02541 | 106-02541 | 精点Aを実施した結果、前回と同様に計数汚染度は管理限界値に到達していました。異常摩耗の早期発見パラメータであるフェログラフィーのIs値がと良好の範囲にあるものの、摩耗粒子形態観察でホワイトメタルがやや多く観察され、SOAPの結果で軸受メタルの主成分である錫、D－SOAPの結果で鉄、オイルリングの主成分である銅、軸受メタルの主成分である錫が上昇していたことから、汚染度が高い原因は、鉄を使用した箇所の摩耗軸受メタル及びオイルリングの摩耗によるものと考えられました。オイルリングの摩耗は、オイルリングの振れ回りが原因と思われます。今後、潤滑油を適正にかきあげることができなくなるなどの原因で油膜切れを発生させ、軸受メタルの摩耗が更に進行することが懸念されるため、巡視の際にオイルリングの回転状況を確認すると共に濾過又は更油を実施し、汚染度を改善するとともに、ヶ月以内に精点Bを実施し、摩耗の進行状況を確認することを推奨します。これらのことは、前回と同様に計数汚染度はNAS級と管理限界値に到達していたこと異常摩耗の早期発見パラメータであるフェログラフィーのIs値がと良好の範囲にあるものの、摩耗粒子形態観察の結果、ホワイトメタルがやや多く観察されたことSOAPの結果、軸受メタルの主成分である錫、D－SOAPの結果、鉄、オイルリングの主成分である銅、軸受メタルの主成分である錫が各々上昇していたこと以上のことから判断しました。尚、軸受メタルの摩耗程度を評価する必要がありますので、次回分析時には、油量、メタルサイズ、回転数をお知らせください。
報告№104-0145 | 分析№104-01214 | 104-01214 | 本トライボ診断は、潤滑油を分析し、分析結果から潤滑および汚染状態を評価することを目的としました。潤滑潤滑を評価するため、粘度、水分、全酸価、IR、RBOTを実施しました。その結果、各分析データは全て良好であり、本試料油は使用可能な状態にあると判断します。潤滑潤滑を評価するため、計数汚染度、重量汚染度、光学顕微鏡写真を実施しました。その結果、各分析データは当社推奨の管理限界値内にあり、本試料油使用可能な汚染状態であると判断します。
報告№109-09136 報告№111-00765 | 分析№109-001160 分析№111-003852 | 111-003852 | エンジン摺動部は継続使用可能な状態にあると判断します。但し、シリンダ内壁や軸受摺動面で摩耗の進行が懸念されるため、以下の対策を推奨します。定期的な分析凝着摩耗の進行を監視するため、定期的に分析を実施し、摩耗の進行状況を確認することを推奨します。フェログラフィーIs値は異常摩耗の早期発見パラメータのつで、摩耗粒子を定量化するために用います。今回のIs値はの乗であり、潤滑状態は正常な状態であると判断できます。摩耗粒子の形態で比較的多く観察された粒子は、潤滑状態が正常な場合に発生する摩耗粒子金属接触が厳しく、且つ、摩擦熱が高い場合に発生する黒錆局部的に高圧・高温となる場合に発生するフリクションポリマ外部から混入したと思われる砂等でした。これらの摩耗粒子が観察された場合、潤滑部で発生している摩耗形態は、正常なマイルド摩耗潤滑状態がやや厳しい凝着摩耗であることが分かります。フリクションポリマは、潤滑油が摺動面に押し込められ高圧状態になると同時に、圧縮熱により高温状態になった結果、基油自身が重合反応を起こし生成することが知られています。そのため、高圧高温状態の解消がなされなければ、潤滑油の劣化が進行し、粘度上昇に因る潤滑異常に進展する場合があります。Iカップリング発光分光分析供試の潤滑油を分析した結果、検出された金属元素は、SOAP-Tの結果表に示すように、鉄、ニッケル、錫、リン、カルシウム、バリウム、ナトリウム、マグネシウムが検出されました。これらの検出された金属元素から発生箇所を推定すると鉄、ニッケル、錫・エンジン部品カルシウム、マグネシウム・オイル添加剤リン、バリウム、ナトリウム・外部混入異物であると思われます。このうち、機械部品が摩耗したと思われる元素はのグループです。メタルの摩耗程度SOAP-Tの結果、メインメタルやクランクメタルの主成分である錫がppm検出されました。前回の分析後から今回までの補給油量が設備油量を超えていることから、前回の錫濃度と今回の錫濃度を積算しました。この積算した錫濃度からメタルの摩耗程度を確認しました。計算の結果、摩耗深さはμm摩耗していました。一般的にホワイトメタルのオーバーレイ厚さは、薄くてもμm程度となっていますが、計算によって求めた摩耗深さはオーバーレイの厚さを超えていることから、メタルの中には点検を要するものがあると推定されました。尚、観察された摩耗形態がマイルド摩耗が支配的であるため可能性としては低いと思われますが、仮にクランクメタルの上メタル個に摩耗が集中したとすると、摩耗深さはμmとなります。オーバーレイの厚さをμm程度とすると、オーバーレイは既に摩耗していることになります。クロムの摩耗体積SOAP-Tの結果、カム・カムロールの主成分であるクロムは検出されませんでした。カム・カムロールの摩耗が発生していないことが確認できました。粒度分布粒度分布は.～.μmの範囲にあり、.μmにピークが確認されました。μm以下の粒子が多いことから、燃焼して発生したすす等であることが分かりました。分析結果粒度分布粒度分布は.～.μmの範囲にあり、.μmにピークが確認されました。μm以下の粒子が多いことから、燃焼して発生したすす等が油中粒子の主成分であることが推測できます。機器の潤滑状態摩耗粒子の形態観察の結果、潤滑状態が正常な場合に発生する摩耗粒子、局部的に高圧・高温となる場合に発生するフリクションポリマ、外部から混入したと思われる砂等が比較的多く観察されました。SOAP-TSOAP-Tの結果、鉄、ニッケル、錫、油の添加剤成分であるカルシウム、マグネシウム、外部から混入したと思われるバリウム、ナトリウムが検出されました。SOAP-TSOAP-Tの結果、鉄、油の添加剤成分であるカルシウム、外部から混入したと思われるナトリウムが検出されました。フェログラフィー異常摩耗の早期発見パラメータであるIs値がの乗と良好の範囲にあるものの、摩耗粒子の形態観察の結果、潤滑状態が正常な場合に発生する摩耗粒子、局部的に高圧・高温となる場合に発生するフリクションポリマ、外部から混入したと思われる砂等が比較的多く観察されました。
報告№107-0366 報告№110-00664 | 分析№107-01900 分析№110-003078 | 110-003078 | 濾過前の試料油を分析した結果、RBOTがminと当社推奨の管理限界値のminを下回っていました。RBOTが低い値である要因は、以下のことが考えられます。酸化防止剤が減少した入れ替えた油が無添加油であった今回のRBOTがにより低下した場合、基油の劣化が進行し、全酸価が高い値になることが予想されます。しかし、全酸価が.mgKOH/gと低い値であることから、ではないと思われます。次に、の可能性を確認するため、依頼項目にはありませんがIRを実施しました。添加油である場合、IRの結果で酸化防止剤のピークが確認されますが、添付のIRチャートに示す通り酸化防止剤のピークが確認されませんでした。以上のことからの可能性が高いことが確認されました。現在のところ、潤滑油は継続使用可能な状態にありますが、無添加タービン油を軸受潤滑油として使用する場合、酸化劣化の進行が急激に進行する場合があります。分析周期を短周期にして管理されることを推奨します。なお、本試料油はFBKタービンではない可能性がありますので、油名に間違いがないかご確認下さい。
報告№109-09136 報告№112-00541 | 分析№109-001160 分析№112-002250 | 112-002250_date130409 | グリースグリースの酸化劣化はありませんが、ちょう度の上昇が確認されていることから、以下の対策を推奨します。軸受は継続使用可能な状態にあると判断します。但し、将来的な摩耗進行の有無を確認するためにも傾向監視を継続することが有効です。新グリース入替または適時給脂ちょう度の上昇がみられ、グリースが軟化していることが確認されました。今後、グリースの漏洩や油膜切れの発生が懸念されるため、新グリースの入替または適時給脂されることを推奨します。定期的な分析定期的に分析を実施することにより、データの変化から異常の兆候を早期に発見することが可能となります。また、今回は対象設備の初回分析であるため、あと最低でも回分析を実施し、分析データの変化を確認することを推奨します。尚、分析結果からSOAP-Tの鉄濃度が比較的高く、摩耗の進行が懸念されるため、出来るだけ早めに回目の分析を実施することを推奨します。グリースの物理的性状グリースの酸化劣化はありませんが、ちょう度は当社推奨の管理限界値を超えていました。ちょう度ちょう度は、と当社推奨の管理上限値のより高くなっており、グリースが軟化していることが分かりました。軟化したグリースを使用した場合、グリースの漏洩や軸受等で油膜切れが発生することが懸念されます。滴点滴点は、と新グリース値に比較して低いものの、良好と判断します。酸価は、mgKOH/gと新グリース値mgKOH/g以下であり、良好と判断します。水分は、.％でした。グリースの水分濃度は一般的に.～％が適正であるため、良好と判断します。IRIRチャートの結果、新グリースと使用グリースのスペクトルパターンはほぼ一致し、また、油劣化の兆候を示すカルボン酸の吸収が確認されていないことから、良好と判断します。はフェログラフィーおよびSOAP-Tの結果から総合的に判断した結果、継続使用は可能ですが、機器の機能を保持するためにも傾向管理が有用と考えます。フェログラフィー【定性分析：摩耗粒子および摩耗形態観察】観察された代表的な摩耗粒子は、以下の通りでした。正常な摩耗粒子・潤滑状態が正常なマイルド摩耗により発生。フリクションポリマ・局部的に高圧・高温となる場合に発生。Iカップリング発光分光分析【SOAP-T】検出された金属元素から発生箇所を推定すると、以下の通りでした。鉄、ニッケル、錫・軸受等ニッケル、アンチモン、リン、亜鉛、カルシウム、バリウム、アルミニウム、ナトリウム・添加剤、増ちょう剤鉄以外に、アンチモン、ニッケル、錫が比較的高い値でした。これらの元素が含まれている材質は、以下の点が考えられます。一般にすべり軸受に使用されるホワイトメタル転がり軸受の保持器で使用されるアルミ合金以前使用していたグリースが使用グリースと混合した一般にすべり軸受に使用されるホワイトメタルがありますが、本軸受は転がり軸受であり、図面から材質でホワイトメタルを使用している箇所は確認されませんでした。転がり軸受にアルミ合金が使用されていれば、アルミニウムと共にニッケル、錫が検出されますが、アルミニウム濃度は、保持器の主成分にしては濃度が低すぎることから、検出された元素は保持器が摩耗したものである可能性は低いと考えられました。グリースは流動性が低く、新グリースを補給しても油槽内にある全てのグリースが入れ替わることは困難であることから、今回使用されているグリースに入っていない成分が検出された要因は、以前使用していたグリースに含まれていた金属成分が、今回の使用グリースと混合して検出されたと推定されます。尚、アンチモンは、未使用グリースから高濃度で検出されていることから、グリースの添加剤として最初から入っているものと思われます。
報告№104-0190 報告№104-4542 | 分析№104-01395 分析№104-01465 | 104-01465 | 定期試験を実施した結果、SOAPで銅がppm検出されていました。この原因は以下のことが考えられます。油の添加剤成分である亜鉛系添加剤と銅が反応して溶出する。冷却用蛇管にフィンがついていた場合、振動により摩耗する。及びの現象が同時に起こる。等が考えられます。冷却蛇管が溶解、又は、摩耗している場合、蛇管にピンホールが発生することに注意が必要です。この場合、潤滑油に水分が混入しますので、水分値の増加により確認できます。更に、油中の銅濃度が以上になった場合、別添資料鉱油の酸化に対する金属触媒の影響に示すとおり油の劣化速度が加速しますので、銅濃度は以下で管理されることを推奨します。
報告№108-5071 報告№111-00280 | 分析№108-02721 分析№111-001352 | 111-001352 | 潤滑油は継続使用可能な状態にあると判断します。但し、今後は障害予防を目的に以下の対策を推奨します。消泡性能が低下した場合、ギヤ歯面での油膜形成に影響が出て摩耗の発生が進展することがあります。今後は消泡性能低下の影響により摩耗が進展する可能性がありますので、フェログラフィーおよびSOAP-Tを追加することを推奨します。泡立ち試験の結果は、-と新油値が-であるのに比較して高い値となっていたことから、消泡性能が低下していることが分かりました。今後の使用状況によっては油の酸化劣化が進行したり、ギヤ歯面およびベアリング軌道面で油膜切れが発生したりする場合があるため、消泡剤の添加による消泡性能の改善など何らかの対応が必要になると思われます。分析結果泡立ち試験の結果、消泡性能が低下していることが確認されました。粘度粘度はmm/sと新油値mm/sに比較して、粘度変化率は-％で、当社推奨の管理限界値である±％以内にあり、良好と判断します。泡立ち試験泡立ち試験は-と新油に比較して高い値でした。水分はppmと当社推奨の管理限界値の以下であり、良好と判断します。全酸価全酸価は.mgKOH/gと新油値.mgKOH/gに比較して高いものの、IRの結果で油劣化の兆候を示すカルボン酸の吸収が確認されていないことから、良好と判断します。
報告№104-6015 | 分析№104-00211 | 104-00211 | 分解点検ヶ月後に回目の初期試験を実施した結果、摩耗は安定していると判断します。これらのことは、前回に比較して、計数汚染度はランク減少し、SOAP／D-SOAPの鉄及び錫濃度に大きな変化がなく、異常摩耗の早期発見パラメータであるフェログラフィーのIs値が、.と良好の範囲にあること以上のことから判断しました。
報告№106-0227 報告№106-0283 | 分析№106-01279 分析№106-01527 | 106-01527 | 年月に定期分析を実施した結果、水分がと処置領域にあり、計数汚染度が測定不能でした。そのため、配管から排水を行った。水分の影響で計数汚染度が測定不能であったため、計数汚染度を再度測定する。配管から排水を実施したことから、給排油管、油面計の箇所から採油して、現在の水分値を確認する。給排油管から採取した試料油を分析した結果、計数汚染度がD級と処置領域にあることから、濾過を実施されることを推奨します。一方、水分は前回に比較して、からppmに減少し、良好領域にあることから、継続使用可能と判断します。
報告№109-09069 報告№109-09069 | 分析№109-000675 分析№109-000675 | 109-000675 | 今回の採油は、主機停止中にドレンバルブから実施しているため、別紙油中粒子の沈降の影響に示すように、沈降の影響を受けて分析データが高濃度に出る可能性があります。今回の分析は、以上のことを踏まえて結果を検討します。分析の結果、前回に比較して計数汚染度がランク増加していました。摩耗粒子の形態観察で前回同様に異物の噛み込みなどで発生する切削粒子、金属接触が厳しい場合に発生するシビア粒子、疲労摩耗粒子、外部から混入したと思われる砂等が多く観察されたことから、発生している摩耗形態は切削摩耗、凝着摩耗、疲労摩耗が混在しており、汚染度が増加した要因は、これらの摩耗と外部混入異物の影響によるものと考えられました。摩耗形態の中で特に切削摩耗は、異物が混入していない状態に比較して摩耗進行速度が速く注意が必要です。今後、これらの異物がギヤ歯面や軸受軌道面に噛み込み摩耗が進行することが懸念されます。この摩耗が転がり軸受で発生している場合、比較的早い時期にフレーキングに進展する場合も考えられますので、定期的に分析を実施し、摩耗の進行速度を確認されることを推奨します。一方、である粘度、水分、全酸価、IRの各データは良好の範囲にあることから、この油は継続使用可能と判断します。これらのことは、異常摩耗の早期発見パラメータであるフェログラフィーのIs値がの乗と良好の範囲にあるものの、摩耗粒子の形態観察の結果、異物の噛み込みなどで発生する切削粒子、金属接触が厳しい場合に発生するシビア粒子、疲労摩耗粒子、外部から混入したと思われる砂等が多く観察されたことD－SOAPの結果、鉄濃度に変化はないことである粘度、水分、全酸価、IRの各データが良好の範囲にあること以上のことから判断しています。尚、トライボ診断では、バックラッシの増加量を分析結果から計算できますので、構造が確認できる図面、ギヤの形式、歯形、モジュール、歯数、入力側の回転数、増速比、歯幅をお知らせ下さい。計算結果をご報告いたします。
報告№106-0025 報告№106-0137 | 分析№106-00118 分析№106-00893 | 106-00893 | トライボ診断の結果、摩耗粒子形態観察で転がり軸受の寿命の指標となるフレーキングの発生は確認されておらず、本軸受は継続使用可能な状態にあると判断します。但し、摩耗粒子形態観察で転がり疲れによる微小な疲労摩耗粒子が観察されており、今後更に摩耗が進行し、フレーキングに進展することが懸念されます。一方、SOAP／D-SOAPの結果、海水に含まれるマグネシウム、ナトリウムが検出されたことから、海水が混入した可能性があります。今後、海水の影響で腐食が発生する場合がありますので、腐食発生によるベアリング損傷を予防するため、グリースの入れ替えとシール部の点検を推奨します。今後も年に度トライボ診断を実施し、摩耗の進行状況及び海水の影響で発生する腐食摩耗の発生状況を確認されることを推奨します。尚、報告書の管理表中に示しているSOAP／D-SOAPは、グリース潤滑の場合、摩耗粒子が均一に分散していないため、測定値が大きく変動することがありますので参考値としてお考え下さい。
報告№109-09136 報告№112-00332 | 分析№109-001160 分析№112-001311 | 112-001311 | 潤滑油および軸受は継続使用可能な状態にあると判断します。但し、汚染度が増加傾向にあることから、摩耗の進行が懸念されるため、以下の対策を推奨します。ヶ月後に再分析汚染度が増加傾向にあり、摩耗の進行を監視するため、ヶ月後に回目の初期試験を実施し、分析データによる摩耗の進行状況を確認することを推奨します。はフェログラフィーおよびSOAP／D-SOAPの結果から総合的に判断した結果、正常な状態にあると考えられます。フェログラフィー【定量分析：Is値】Is値は異常摩耗の早期発見パラメータのつで、摩耗粒子を定量化するために用います。前回に比較してIs値はのマイナス乗から変化はなく、低い値でした。フェログラフィー【定性分析：摩耗粒子および摩耗形態観察】分析結果から比較的多く観察された粒子は、以下の通りでした。正常な摩耗粒子・潤滑状態が正常なマイルド摩耗により発生。Iカップリング発光分光分析【SOAP／D-SOAP】検出された金属元素から発生箇所を推定すると、以下の通りでした。鉄、銅、亜鉛・軸受等バリウム・添加剤カルシウム、ナトリウム・外部混入異物前回に比較して計数汚染度はNAS級からNAS級にランク上昇したものの、当社推奨の管理限界値内にあり、良好でした。但し、～μmサイズの粒子が増加し、フィルタ表面の異物観察で鉄錆、砂等が観察されていることから、これらの異物が軸受摺動面に噛み込み摩耗が進行することも懸念されます。前回同様にIR、RBOTの各データは良好でした。
報告№109-09051 報告№109-09051 | 分析№109-000574 分析№109-000574 | 109-000574 | 軸受の潤滑状態および初期試験を実施し、前回データと照合した結果、油中摩耗粒子の減少が確認されています。油中の粒子濃度は、油膜破断による発生や、油槽内などでの沈降が均衡したところで一定、いわゆる平衡状態になりますが、このバランスが崩れると増加する場合と減少する場合とに分かれます。増加した場合は、発生と減少の均衡が崩れ、摩耗の発生や外部混入が始まったことを示し、またこれとは反対に、減少した場合は発生量が減少しているか、或いは、減少量が大きくなっていることを示し、特に減少は、汚染状態や潤滑状態が良好であることを示唆しています。本軸受では、油中の粒子が減少する要因となるフィルタ類は設置されておらず、濾過による減少は考えられませんので、油中の摩耗粒子が減少したのは、摩耗粒子がほとんど発生せず、油槽内部での沈降があったためと考えられます。以上のことから、本軸受は摩耗の進行がなく、潤滑状態は安定した状態にあったものと判断します。これらのことは、前回に比較して、計数汚染度はランク減少し、SOAP／D-SOAPの鉄および錫濃度に変化がないこと異常摩耗の早期発見パラメータであるフェログラフィーのIs値がのマイナス乗と良好の範囲にあること以上のことから判断しています。潤滑油の基本特性潤滑油の基本特性は、良好の範囲にあることから、本試料油は継続使用可能と判断します。尚、補給によりRBOTが前回に比較しmin上昇していますので、今後は今回のRBOT値によりデータ管理を行います。
報告№106-0025 報告№106-0018 | 分析№106-00118 分析№106-00085 | 106-00085_修正20060622 | 分析の結果、観察された摩耗粒子から摺動面では局部的に油膜切れが発生していたことが判りました。汚染度は、NAS級と正常な汚染度の範囲にありますが、観察された摩耗粒子の中には、馴染み過程、或いは、異常摩耗に遷移する際のいずれの場合にも観察される粒子が含まれていました。そのため、今後、更に摩耗が進行することを懸念する必要があります。可能であれば、次回定検時に再度分析を実施し、汚染状況及び摩耗の進行状況を確認されることを推奨します。これらのことは、異常摩耗の早期発見パラメータであるフェログラフィーのIs値がと良好の範囲にあるものの、摩耗粒子形態観察の結果、局部的な油膜切れにより発生するシビア粒子が観察されたこと以上のことから判断しました。尚、採油前の排油量がドレン配管分であり不足していた可能性も考えられます。今後の採油はドレン配管分の油量の～倍程度行って、採油を実施されることを推奨します。
報告№106-0467 報告№106-0467 | 分析№106-02677 分析№106-02677 | 106-02677 | 背景号AH減速機は、年使用しており、機械メーカに依頼する工場点検を実施する時期にあたる。コスト低減の観点から、工場点検周期を長期間化することを検討している。延伸化の確認・判断技術としてトライボ診断を適用し、ギヤ劣化状況の確認、および余寿命の推定を、複数回の分析診断の結果から工場点検の是非を判定することが望まれている。目的トライボ診断にて、AH減速機のギヤ／ベアリングの劣化状況を診断・評価する。今後、数回実施するトライボ診断の結果から劣化速度を求めてベアリングの劣化状況を評価し、余寿命を推定して工場点検の是非を判定する。－工場点検の必要性減速機の構造から、最も負荷が大きく、摩耗が進行しやすい箇所をスパイラルベベルギヤとスパイラルベベルピニオンと推定し、この部分のバックラッシを求めました。分析結果から得られたデータを使用して求めたバックラッシは、減速機に摩耗が集中していたと仮定した場合、初期値からμm増加したものと推定されました。バックラッシ増加分の上限値は、メーカにより差異はあるものの、当社の推奨するバックラッシは、一般に推奨されるμmを管理目安にしており、今回のデータはこの値に比較して十分に小さいことから、本歯車は継続使用可能な状態にあり、工場点検の必要はないと判断します。－余寿命の推定回目から今回までの摩耗進行状況を確認しました。摩耗粒子形態観察で異物の噛み込みにより発生する切削粒子がやや多く観察されたものの、SOAP／D－SOAPの鉄濃度は比較的低く、バックラッシ増加分にも増加傾向が見られないことから、ギヤの摩耗は安定していることが確認された。今後は、定期的なトライボ診断により、現在の摩耗安定期を経て進行期入口を捕らえ、余寿命の推定につなげることを推奨します。－機器の潤滑状態トライボ診断の結果、前回同様に硬い異物の噛み込みにより発生する切削粒子が観察され、摩耗形態は切削摩耗が発生していることが確認されました。現在のところ、前回に比較して、鉄濃度に変化はなく、摩耗は安定している状態にあると判断できますが、今後切削摩耗により発生したベアリング軌道面の損傷痕が起点となって疲労摩耗に進展する場合があるため、定期的に分析を実施し、摩耗の発生状況を確認することを推奨します。これらのことは、前回に比較して計数汚染度がNAS級から等級に変化はないものの、～μmが上昇傾向にあることSOAP／D－SOAPの結果、ギヤの摩耗により発生する鉄濃度に変化がないこと異常摩耗の早期発見パラメータであるIs値がの乗から乗に桁上昇し、摩耗粒子形態観察の結果、異物の噛み込みにより発生する切削粒子がやや多く観察されたこと以上ことから判断しました。
報告№109-09136 報告№112-00597 | 分析№109-001160 分析№112-002514 | 112-002514 | 分析の結果、本試料および汚染状態は全て良好な範囲にあり、継続使用可能な状態にあると判断します。粘度、酸価、有機物・有機化合物、酸化安定度の各データは良好でした。尚、別紙酸化安定度の減少傾向から油の余寿命を求めた結果、今回の採油日からの使用可能期間は約年ヶ月であることが分かります。水分濃度は、継続使用可能な範囲にありました。
報告№109-09136 | 分析№109-001160 | 113-002420 | 使用油の粘度が新油に比較して高く、IRで新油と一致しない箇所が確認されたことから銘柄の異なる油を給油している可能性があります。なお、現時点では潤滑箇所の摩耗劣化は認められますが、即時の分解点検は不要と判断します。油名の確認および異種油混入の確認、場合によって更油粘度が新油に比較して高く、また、IRで新油と一致しない箇所が確認されたことから、現在の使用油の油名が違っているか異種油が混入している可能性が考えられます。油は設備の条件にあった適正な性能のものを使用することが重要ですので油名や異種油の混入を確認して下さい。異種油が混入していた場合、今後スラッジが発生し、使用油や潤滑箇所の機能の低下が懸念されますので更油を推奨します。短い周期で再分析および点検の計画コンロッドメタル、クランクメタルの摩耗が懸念されることから、今後、短い周期で再分析を実施して摩耗の進展状態を傾向監視すると同時に、異常摩耗による焼損を予防するため、点検を計画するよう推奨します。最適な採油方法本試料油は、機器停止中に油面計口から採油されているため、別紙油中粒子の沈降の影響に示すように、分析データが低濃度に出ていると推定されます。正確なデータによる診断を行うためにも、今後の採油は、極力運転中もしくは停止直後の油槽中層部から実施されることを推奨します。診断結果使用油のIRで新油と一致しない箇所が確認されたことから、異種油の混入または油名の誤りが考えられます。粘度粘度は、.mm/sと新油値の.mm/sに比較して粘度変化率が+.％となっており、当社推奨の管理限界値を超えていました。適正な粘度範囲で使用していない場合、粘性抵抗が増大することにより、油温が上昇して、油劣化の進行に繋がることが懸念されます。水分はと新油値ppmに比較してやや高い値でした。酸価・塩基価・IR酸化劣化の進行度は、酸価、塩基価、IRの結果から総合的に判断します。酸価は、mgKOH/gと新油値mgKOH/gに比較して高いものの、塩基価はmgKOH/gと当社推奨の管理限界値mgKOH/g以上であり、IRで油の酸化劣化により発生するカルボン酸の吸収が確認されないことから、酸化劣化していないと判断します。但し、新油のIRスペクトルと一致しない箇所が確認されました。異種油の混入、または油名の誤りなどが考えられます。計数汚染度、重量汚染度は高い値であり、汚染されていました。主体的な要因はすすと考えられます。計数汚染度計数汚染度はNAS級を上回っており、汚染されていました。重量汚染度は、mg/mlと汚染されていました。粒度分布粒度分布は.～μmの範囲にあり、中心粒径は.μmでした。μm以下の粒子が多いことから、燃焼時に発生したすすが主体であると推定されます。異常摩耗の早期発見のパラメータであるIs値は、レベルとやや高い値でした。また、潤滑部の摩耗が認められたため、定期的に潤滑油分析を実施し、摩耗推移を監視することが有用と考えます。フェログラフィーで観察された代表的な粒子は以下の通りです。正常な摩耗粒子・潤滑状態が正常なマイルド摩耗により発生。切削粒子・異物や金属表面の微小突起による切削摩耗により発生。切削粒子は、摩擦面が将来的に異常摩耗へ進展する可能性を示唆しているため、傾向監視が有用と思われます。詳細は、別紙傾向監視が必要な摩耗粒子をご覧ください。コンロッドメタル、クランクメタルの摩耗SOAP-Tでメタルの主成分である錫がppm、鉛がppm、銅がppm検出されたことから、コンロッドメタル、クランクメタルが局所的に摩耗していると推定されました。ディーゼルエンジンのメタルは、別紙コンロッドメタル・クランクメタルの摩耗に示すように、積層構造になっており、一般的に最表面はホワイトメタル層が存在し、その下にニッケル層、さらにその下には銅と鉛の合金であるケルメット層が存在します。今回、ケルメット層の銅、鉛が比較的高い値で検出されたことから、ホワイトメタルの一部が摩耗により消失し、その下にあるケルメット層の摩耗が発生している可能性があります。今後、短い周期で再分析を実施して摩耗の進展状態を傾向監視すると同時に、異常摩耗による焼損を予防するため、点検を計画するよう推奨します。クロムを使用した箇所の摩耗SOAP-Tでクロムが.ppmとやや高い値で検出されたことから、クロムを使用した箇所、例えばカムやカムロール等が摩耗している可能性が考えられます。固形カルシウム化合物の生成SOAP-Tでカルシウムがppm検出されました。この固形カルシウムは、使用油に混入した燃焼ガス中の酸成分がカルシウム添加剤と中和反応して生成される比較的硬い化合物のため、摺動面に噛み込み、切削摩耗が進行することが懸念されます。詳細は、別紙固形カルシウム化合物の生成をご覧ください。銅、鉛を使用した箇所の溶出・摩耗SOAPの結果、銅がppm、鉛がppm検出されました。当該設備の様に亜鉛系添加剤が含まれる潤滑油を使用した場合、潤滑系統内の銅、鉛が亜鉛系添加剤の影響により腐食、溶出することが知られています。今回検出された銅、鉛は、この溶出と摺動部の摩耗により発生したものと考えられます。今後、別紙鉱油の酸化に対する金属触媒の影響に示すように濃度の増加に伴い酸化速度が速まる可能性があります。
報告№109-09136 | 分析№109-001160 | 114-000412 | 潤滑は良好の範囲にあることから、継続使用可能な状態にあると判断します。対象設備は、メタルの一部でホワイトメタルが摩耗し、その下層のケルメット層が現れている箇所があると思われますが、データから判断すると摩耗の範囲は局所的である思われることから現時点では継続使用可能と判断します。但し、今後の摩耗推移を確認するためにも定期的な傾向監視を継続することが必要です。尚、現時点では即時の分解点検は不要と判断します。定期的な分析今後のコンロッドメタル、クランクメタルの摩耗推移を監視するため、定期的な分析実施を推奨します。異種油の混入および油名の確認IRスペクトルで新油と一致しない箇所が確認されたことから、異種油の混入または油名が違っている可能性があります。油は設備の条件にあった適正な性能のものを使用することが重要であるため、異種油の混入の有無、油名を再確認することを推奨します。診断結果粘度粘度は、mm/sと新油値のmm/sに比較して粘度変化率が+％となっており、当社推奨の管理限界値以内であり、良好です。水分は.ppmと当社推奨の管理限界値以下であり、良好です。酸価・塩基価・IR酸化劣化の進行度は、酸価、塩基価、IRの結果から総合的に判断します。酸価は、mgKOH/gと新油値mgKOH/g以上であるものの、塩基価は.mgKOH/gと当社推奨の管理限界値mgKOH/g以上であり、IRで油の酸化劣化により発生するカルボン酸の吸収が確認されないことから、酸化劣化していないと判断します。但し、IRの結果、新油のIRスペクトルと一致しない箇所が確認されたことから、異種油の混入、または油名の誤りなどが考えられます。計数汚染度計数汚染度はNAS級を上回っており、汚染されていました。重量汚染度は、mg/mlと汚染されていました。粒度分布粒度分布は.～μmの範囲にあり、中心粒径は.μmでした。一方、粒度分布では、.～μmの範囲で分布がみられ、その中心粒径は.μmでした。μm以下の粒子が多いことから、燃焼時に発生したすすが主体であると推定されます。異常摩耗の早期発見のパラメータであるIs値は、前回のレベルからレベルに上昇し、やや高い値でした。また、潤滑部の摩耗が認められたため、定期的に潤滑油分析を実施し、摩耗推移を監視することが有用と考えます。フェログラフィーで観察された代表的な粒子は以下の通りです。正常な摩耗粒子・潤滑状態が正常なマイルド摩耗により発生。コンロッドメタル、クランクメタルの摩耗SOAP-Tでメタルの主成分である錫が.、鉛が.、銅が.ppm検出されたことから、コンロッドメタル、クランクメタルが局所的に摩耗していると推定されました。ディーゼルエンジンのメタルは、別紙コンロッドメタル・クランクメタルの摩耗に示すように、積層構造になっており、一般的に最表面はホワイトメタル層が存在し、その下にニッケル層、さらにその下には銅と鉛の合金であるケルメット層が存在します。ケルメット層の上に鉛メッキされたメタルもありますが、鉛に比較して錫の方が高濃度であることから、当該機のメタルはホワイトメタルを使用した三層構造である可能性が高いと推定されます。当該機のメタル接触部面積を、弊社が過去経験したメタル接触部面積と油量の情報からmmと仮定し、分解点検後のメタル成分の累積濃度を基に、メタル接触部分が均一に摩耗した場合の摩耗深さを計算すると、ホワイトメタル層の摩耗深さはμmとなります。ホワイトメタル層の厚さがμm程度だとすると、摩耗深さの計算結果から、メタルの摩耗は、ニッケル層、更にはケルメット層に到達していないと考えられます。しかし、今回、ケルメット層成分の銅、鉛が若干検出されたことから、異物などが噛み込む事によって、ケルメット層まで到達するような傷が発生していると推定されます。ケルメット層成分は比較的低濃度であることから、第三層目まで達する摩耗は軽微であると思われますが、前回に比較して、錫濃度が増加していることから、ホワイトメタル層の摩耗が進行していると考えられます。今後の摩耗進行によって油膜保持が困難になる可能性があるため傾向監視することが有用です。図メタルの摩耗状態推定フローまた、ホワイトメタル層の厚さをμm、メタルの摩耗が傷のみであったと仮定した場合の、三層目の摩耗深さを計算しました。この摩耗深さは検出された錫および銅濃度とホワイトメタル層の厚さを基にしており、傷の数や面積に依らない計算となります。その結果、三層目の摩耗深さは約μmと計算されました。実際には、傷以外の摩耗による錫の発生も考えられるので、三層目の摩耗深さは約μm以上であると推定されます。
報告№107-0438 | 分析№107-02445 | 107-02445 | トライボ診断により、機器軸受の潤滑状態、潤滑油の劣化状態を診断する。分析の結果、全てのデータが良好の範囲にあることから、潤滑油および軸受は継続使用可能と判断します。
報告№109-09136 報告№114-00025 | 分析№109-001160 分析№114-000072 | 114-000072 | №軸受潤滑油は、機器停止中の給油プラグから採油されているため、沈降の影響で汚染度が低く出ることが想定されるにもかかわらず、分析の結果では汚染度が高い値となっていました。今後、油中の夾雑物が潤滑部に噛みこむことによる摩耗の進行が懸念されます。尚、№軸受も採油条件が同じであることから沈降の影響を受けているはずですが、比較的大型サイズの摩耗粒子が観察されています。しかし、№軸受では大型サイズの摩耗粒子は観察されませんでした。また、図～に示すようにサイズごとの粒子数を比較してみると、№軸受に比べて№軸受は粒子数が少なく、且つ、特に大型の粒子数が少ないことがわかります。以上のことから、№軸受は№軸受に比較して潤滑状態は良好であると考えられます。更油油中の汚染度が高いことから、摩耗粒子や異物等の夾雑物が潤滑部に噛み込むことによる摩耗の進行が懸念されるため、更油を推奨します。定期的な分析今後のフレッティング摩耗の推移を監視するため、定期的な分析実施を推奨します。最適な採油方法本試料油は、機器停止中に給油プラグから採油されているため、別紙油中粒子の沈降の影響に示すように、油中粒子が油槽底部に沈降し、分析データが低濃度に出ている可能性があります。正確なデータによる診断を行うためにも、今後の採油は、極力運転中もしくは停止直後の油槽中層部から実施されることを推奨します。異常摩耗の早期発見のパラメータであるIs値は、前回のレベルからレベルに低下しているものの、高い値でした。また、潤滑部の摩耗が認められたため、定期的に潤滑油分析を実施し、摩耗推移を監視することが有用と考えます。フェログラフィーで観察された代表的な粒子は、以下の通りです。正常な摩耗粒子・潤滑状態が正常なマイルド摩耗により発生。赤錆・フレッティングにより発生。フレッティングは、・軸と転がり軸受の内輪内面・軸受箱と転がり軸受の外輪外面・転がり軸受の軌道輪と転動体の箇所で発生する可能性があります。フレッティング粒子は酸化して硬いため、軸受軌道面に噛み込んだ場合はその傷が疲労剥離の起点となり、疲労摩耗へと進展することが想定されます。計数汚染度はNAS級を上回っており、当社推奨の管理限界値を超えていました。フィルタ表面の異物観察で金属片、鉄錆が観察されたことから、汚染度が高い要因は、摩耗粒子と外部混入異物の影響と思われます。粘度、水分、酸価、IRの各データは良好でした。
|  | 114-000646 | 減速機は継続使用可能な状態にあると判断します。但し、今後の摩耗推移を確認するためにも傾向監視を継続することが有効です。定期的な分析今後の凝着摩耗、疲労摩耗の推移を監視するため、定期的な分析実施を推奨します。異常摩耗の早期発見のパラメータであるIs値は、前回のレベルからレベルに上昇しているものの、正常です。但し、潤滑部の摩耗が認められたため、定期的に潤滑油分析を実施し、摩耗推移を監視することが有用と考えます。フェログラフィーで観察された代表的な粒子は、以下の通りです。正常な摩耗粒子・潤滑状態が正常なマイルド摩耗により発生。シビア粒子・潤滑状態がやや厳しい凝着摩耗により発生。極微小領域で油膜切れが発生したことを示します。疲労摩耗粒子・繰返し応力による金属疲労で発生。大型化するとフレーキングおよびスポーリングの発生が懸念されます。シビア粒子は、摩擦面が将来的に異常摩耗へ進展する可能性を示唆しているため、傾向監視が有用と思われます。詳細は、別紙傾向監視が必要な摩耗粒子をご覧ください。鉛を使用した箇所の溶出・摩耗SOAP-Tの結果、前回に比較して鉛がppmから.ppmに減少していました。前回検出されていた添加剤成分と考えられる亜鉛のイオン分が今回検出されていないことから、前回と今回の間で更油などが行われたことによって鉛濃度が減少したと考えられます。鉛濃度は減少しているものの、依然として比較的高い値であり、鉛を使用した箇所の溶出・摩耗が懸念されます。今後、別紙鉱油の酸化に対する金属触媒の影響に示すように濃度の増加に伴い酸化速度が速まる可能性があります。余寿命評価転がり軸受の場合、当社の研究成果からIs値が指数関数的に上昇していくことが確認されています。当該機は、前回から時間分稼働してIs値がレベルになっていることから、この傾向を基に今後の状態を予測した結果、別紙Is値上昇傾向に示すように、管理基準のに到達する時間は稼働時間で約時間と推定されました。管理限界値は、到達した時点で直ちに焼損すると言った異常な潤滑状態となるわけではなく、異常の兆候が出ているものの手入れをすれば継続使用可能な状態であるため、この時間を参考に今後の分析周期を検討してより正確に状態把握をするよう推奨します。
報告№109-09136 報告№111-00053 | 分析№109-001160 分析№111-000172 | 111-000172 | 更油からの使用時間をもとに潤滑油の余寿命を評価したところ、潤滑油は次回定検まで使用可能と判断できました。次回定検時に更油を実施しない場合は、酸化安定度を知るための分析を実施し、余寿命を確認することを推奨します。酸化安定度はminであり、当社推奨の管理限界値のmin以上であることから、良好と判断します。
報告№109-09136 報告№111-00459 | 分析№109-001160 分析№111-002118 | 111-002118 | 潤滑油および軸受は継続使用可能な状態にあると判断します。但し、今後も摩耗の進行を傾向監視するため、以下の対策を推奨します。定期的な分析疲労摩耗およびフレッティング摩耗の進行を監視するため、定期的に分析を実施し、摩耗の進行状況を確認することを推奨します。最適な採油方法本試料油は、機器停止中にブロープラグから採油されています。機器が停止している状態では、別紙油粒子の沈降の影響に示すように油槽内で撹拌がなくなり固形物が沈降するため、油中汚染度は高くなると推定されます。今後の採油は、極力運転中もしくは停止直後の油槽中層部から実施されることを推奨します。フェログラフィー異常摩耗の早期発見パラメータとして摩耗粒子を定量化して評価するフェログラフィーのIs値は、前回のの乗から乗に低下しており、潤滑状態が安定していることを示していました。摩耗粒子の形態で比較的多く観察された粒子は、金属潤滑部が局部的に油膜切れを起して発生する銅系シビア粒子繰返し応力を受けて発生する疲労摩耗粒子フレッティングにより発生する赤錆局部的に高圧・高温となる場合に発生するフリクションポリマでした。これらの摩耗粒子が観察された場合、潤滑部で発生している摩耗形態は、潤滑状態がやや厳しい凝着摩耗疲労による疲労摩耗微振動によるフレッティング摩耗であり、そして局部的ではあるものの高圧・高温の箇所が発生していることも分かります。フレッティングは、・軸と内輪内面・軸受箱と外輪外面・軌道輪と転動体の箇所で発生する可能性があります。フレッティング粒子は酸化して硬いため、軸受軌道面に噛み込んだ場合はその傷が疲労剥離の起点となり、疲労摩耗へと進展することが想定されます。フリクションポリマは、潤滑油が軌道面に押し込められ高圧状態になると同時に、圧縮熱により高温状態になった結果、基油自身が重合反応を起こし生成することが知られています。そのため、高圧高温状態の解消がなされなければ、潤滑油の劣化が進行し、粘度上昇に因る潤滑異常に進展する場合があります。銅を使用した箇所の摩耗銅を使用した箇所が摩耗していることが分かりました。転がり軸受の型番が不明であるため保持器の材質が分かりませんが、保持器の材質が銅合金であった場合、摩耗が進行することで転動体とのギャップが大きくなると共に振動が増大し、摩耗の進行につながることが懸念されます。Iカップリング発光分光分析供試の潤滑油を分析した結果、検出された金属元素は、SOAPの結果表に示すように、鉄、銅、錫、リン、亜鉛、カルシウム、バリウム、アルミニウム、ケイ素、ナトリウムでした。検出されたこれらの金属元素から発生箇所を推定すると鉄、銅、錫、亜鉛・軸受等リン・オイル添加剤カルシウム、バリウム、アルミニウム、ケイ素、ナトリウム・外部混入異物であると思われます。このうち、機械部品が摩耗したと思われる元素はのグループです。前回同様に計数汚染度はNAS級から等級に変化はなかったものの、当社推奨の管理限界値に到達していました。フィルタ表面の異物観察で表面が茶褐色で金属片、鉄錆、砂等が観察されたことから、汚染度が高い要因は、摩耗とスラッジ、そして外部混入異物の影響と思われます。前回同様に粘度、水分、全酸価、IRの各データは良好でした。
報告№109-09136 | 分析№109-001160 | 113-002322 | 潤滑油および減速機は継続使用可能な状態にあると判断します。但し、今後の摩耗推移を確認するためにも傾向監視を継続することが有効です。定期的な分析今後の摩耗推移を監視するため、定期的な分析実施を推奨します。新油の分析粘度、酸価は、油の性能を評価するパラメータの一種です。油の性能低下は、新油との比較が必要なことから、未使用油の提供および分析による比較評価を推奨します。異常摩耗の早期発見のパラメータであるIs値は、レベルと正常です。但し、潤滑部の摩耗が認められたため、定期的に潤滑油分析を実施し、摩耗推移を監視することが有用と考えます。フェログラフィーで比較的多く観察された粒子は、以下の通りです。正常な摩耗粒子・潤滑状態が正常なマイルド摩耗により発生。疲労摩耗粒子・繰返し応力による金属疲労で発生。大型化するとフレーキングの発生が懸念されます。粘度粘度は.mm/sでした。新油との比較による評価が必要です。水分はppmと当社推奨の管理限界値以下であり、良好です。酸価は.mgKOH/gでした。新油との比較による評価が必要です。
報告№109-09132 報告№109-09132 | 分析№109-001133 分析№109-001133 | 109-001133 | 泡立ち試験の結果は、-と新油値の-に比較して高い値でした。消泡性の性能が低下していることが確認されたことから、今後の使用状況によっては油の酸化劣化が進行したり、ギヤ歯面およびベアリング軌道面で油膜切れが発生したりする場合があるため、消泡剤の添加による消泡性能の改善など何らかの対応が必要になると思われます。また、を示す粘度、水分、全酸価の各データが良好の範囲にあることから、本試料油は継続使用可能と判断します。機器の潤滑状態潤滑状態の異常の早期発見パラメータである潤滑状態指数は、の乗と濾過設備のない機器であれば正常な潤滑状態にあると判断できます。当該機の潤滑系は、油中汚染粒子を濾過するフィルタが設置されているため、別紙インライン・オフラインフィルタの影響に示すとおり、潤滑状態が異常となり大型の摩耗粒子が発生したとしても発生した粒子の大部分が捕捉されてしまい、結果として正常な潤滑状態にあると誤認してしまう可能性があります。そのため、フィルタの影響を考慮に入れLCインデックスを求めたところ、その結果は摩耗がやや厳しい状態に分類されるの乗領域となりました。計算により求めたLCインデックスがこの値であれば、ギヤの継続続使用は可能と思われますが、このLCインデックスは、前回のから今回×と桁上昇しており、摩耗の進行が懸念されました。ヶ月後に再度分析を実施し、摩耗の進行状況を確認することを推奨します。尚、比較的多く観察されたサイズがμmであることから、μm精度のフィルタ精度が架橋現象などにより目詰まりを起している可能性が考えられますので、点検時に差圧の上昇またはオフラインフィルタの吐出量が減少していないかご確認下さい。泡立ち試験の結果、消泡性能が低下していることが確認されています。粘度は良好。粘度はmm/sと新油値mm/sに比較して、粘度変化率は+.％で、当社推奨の管理限界値である±％以内にあり、良好と判断します。粘度はmm/sとなっています。粘度はmm/sとなっています。粘度指数はとなっています。粘度指数はとなっています。泡立ち試験は-となっています。泡立ち試験は-と新油に比較して高い値となっています。消泡性能が低下していることが確認されています。水分は良好。水分はppmと当社推奨の管理限界値の以下であり、良好と判断します。全酸価は良好。全酸価は.mgKOH/gと新油値.mgKOH/g以内にあり、良好と判断します。機器の潤滑状態精密な濾過設備がない機器であれば、潤滑状態指数は正常の範囲にあると判断します。潤滑状態指数は正常の範囲にあると判断します。異常摩耗の早期発見パラメータである潤滑状態指数がの乗と精密な濾過設備がない機器であれば、潤滑状態指数は正常の範囲にあると判断します。
報告№109-09094 報告№109-09094 | 分析№109-000953 分析№109-000953 | 109-000953 | 分析の結果、全てのデータが良好であることから、このグリースは継続使用可能と判断します。尚、有機物・有機化合物の結果、新グリースと異なるピークが確認されたことから、グリース名が違うか、或いは、異種グリースが混入した可能性が考えられますので、グリースを再確認するとともに、異種グリースの混入の可能性についてご確認下さい。特性低下有機物・有機化合物の結果、新グリースと異なるピークが確認されたことから、グリース名が違うか、或いは、異種グリースが混入した可能性が考えられますので、グリースを再確認するとともに、異種グリースの混入の可能性についてご確認下さい。ちょう度は良好と判断します。ちょう度はと当社推奨の管理限界値であるから以内にあり、良好と判断します。滴点は良好と判断します。滴点はと新グリース値に比較して高いものの、良好と判断します。全酸価は良好と判断します。全酸価は.mgKOH/gと新グリース値.mgKOH/g以内にあり、良好と判断します。有機物・有機化合物の結果、良好と判断します。有機物・有機化合物の結果、油劣化の兆候を示すカルボン酸の吸収が確認されていないことから、良好と判断します。但し、新グリースと異なるピークが確認されたことから、グリース名が違うか、或いは、異種グリースが混入した可能性が考えられますので、グリースを再確認するとともに、異種グリースの混入の可能性についてご確認下さい。
報告№109-09470 報告№109-09470 | 分析№109-002905 分析№109-002905 | 109-002905 | ・摩耗状態SOAP／D－SOAPの結果で比較的多く検出された元素は、鉄および銅であり、また観察された摩耗粒子が異物の噛み込みなどで発生する切削粒子、摩擦面の疲労で発生する疲労摩耗粒子、金属接触が厳しい場合に発生するシビア粒子が主体的であることから、本軸受内部で発生している摩耗形態は切削摩耗疲労摩耗凝着摩耗の混在であることが判りました。異常摩耗の早期発見パラメータであるフェログラフィーのIs値は、潤滑状態がやや厳しい値を表すの乗ですが、フレーキングによる摩耗粒子が観察されなかったことから、軸受寿命の指標であるフレーキングは発生していなと判断できます。転がり軸受に切削摩耗が発生している場合、軸受の寿命が分の程度に低下することが知られており、定期的なトライボ診断による状態監視が必要と考えます。また、切削摩耗発生の原因となる混入異物が残留している場合、この異物により切削摩耗が継続して発生する可能性があります。・汚染度計数汚染度はNAS級以上と汚染されていました。汚染度が高い要因は、摩耗と外部混入異物の影響と思われます。・を示す粘度、水分、全酸価、IRの各データは良好でした。結論軸受の摩耗は発生していますが、現在のところ潤滑油および軸受は継続使用可能な状態にあると判断します。今後は、切削摩耗による摩耗の進行を監視するため、定期的に分析を実施することを推奨します。次回分析の時期を理論的に求めたところ、最短で約時間となります。この時間は、油中汚染物が均一になるために必要とする時間であり、この時間を経過すれば、再分析の結果から状態の傾向を確認することが可能となりますので、これを参考に次回分析時期を検討されることを提案します。尚、計数汚染度がNAS級以上と汚染されており、汚染粒子による摩耗の進行が懸念されるため、可能であれば、予防処置として濾過等による汚染状態の改善をはかることを併せて推奨します。
報告№109-09136 報告№111-00777 | 分析№109-001160 分析№111-003888 | 111-003888 | 潤滑油および対象設備は継続使用可能な状態にあると判断します。前回に比較してSOAP／D－SOAPの結果で、鉄濃度に大きな変化はありませんでした。Is値は異常摩耗の早期発見パラメータのつで、摩耗粒子を定量化するために用います。前回に比較してIs値はのマイナス乗からマイナス乗に低下し、潤滑状態は正常と判断できます。前回に比較して計数汚染度はNAS級からNAS級にランク減少し、良好でした。．前回同様にIR、RBOTの各データは良好でした。
報告№109-09136 報告№110-00244 | 分析№109-001160 分析№110-000950 | 110-000950 | 摩耗状態は、摩耗粒子の形状、材質、サイズを判断パラメータに摩耗の発生箇所や原因、厳しさなどをフェログラフィー法およびIカップリング発光分光分析法による油中金属濃度で評価します。特に、フェログラフィー法により摩耗粒子をサイズ毎に配列・数値化して求めるIs値は、異常摩耗を早期発見するパラメータであり、また粒子の表面形状は摩耗の原因を知るパラメータにもなります。潤滑油中からはSOAPで鉄、D－SOAPで鉄、鉛、銅が検出されました。検出された金属は、粒子の観察結果から潤滑状態が正常な場合に発生するマイルド摩耗粒子と、繰返し応力を受けて発生する疲労摩耗粒子でした。摩耗状態は、異常摩耗の早期発見パラメータであるIs値であらわされますが、本試料油はの乗と潤滑状態が厳しくなり始めていることがわかりました。減速機構内で転がり接触になる箇所は、内ピンと外ピンの接触部であることから、疲労摩耗が発生するのはこの箇所か、或いは転がり軸受内部であると推定されます。仮に転がり軸受内部で疲労摩耗が発生していた場合は、軸受の使用限界の指標としているフレーキングに進展することが懸念され、他方、内ピンと外ピンで発生していた場合には、接触部分の摩耗が進行し、振動や騒音の発生が懸念されます。潤滑油膜に混入した外部混入の異物や潤滑摺動部で発生した摩耗粒子は、摩耗を促進させ、或いは摩擦係数を上昇させるなど、潤滑状態に悪影響を与える因子であり、そのため油中異物の粒子数と重量は潤滑状態を評価するパラメータとして使用します。油の汚染物の中には、固形物の他に水分もあります。油中に混入した水分は、潤滑摺動部で腐食が発生したり、油の酸化劣化の加速触媒となるため、油中の水分は重要な管理パラメータです。油中の粒子数を計測した結果、計数汚染度はNAS級と良好の範囲にあり、潤滑状態への影響はなく、正常な潤滑状態にあることが確認されました。一方、油中の水分を計測した結果、水分はppmと新油と同等であり継続使用可能な状態にあることが確認されました。は、油の粘度、油中のスラッジの発生量を判断パラメータに、粘度、全酸価、IRで評価します。分析の結果、油の粘性を示す粘度は、mm/sと新油値mm/sに比較した粘度変化率は-.％とほぼ変化はなく、また油中のスラッジの発生量を示す全酸価は、新油値の.mgKOH/gに比較して大きな変化のない.mgKOH/gと劣化は見られず、さらにはIRの結果でも油が劣化した場合に発生するカルボン酸の発生も確認されなかったことから、潤滑油の劣化は確認されませんでした。潤滑油、減速機構および軸受は継続使用可能な状態にあるものの、以下の対策が必要です。今後、摩耗の進行を監視するため、定期的に分析を実施し、摩耗の進行状況を確認することを推奨します。
報告№109-09166 報告№112-00522 |  | 112-002143_2144 | 結論の評価を示す粘度、水分、酸価、IRの各データは当社推奨の管理限界値内にあることから、継続使用可能と判断します。濾過効率の確認表に示す通り、油清浄機入口に比較して出口の粒子数が大きな値を示しており、濾過効率を求めることができませんでした。今回の分析では上述したとおり、入口側と出口側の汚染度データが逆転していたため油清浄機の濾過効率を求められず、定量的な評価はできませんでした。そのため、今回は油中の摩耗粒子の形態から摩耗状況を確認しました。その結果、摩耗粒子はほとんど観察されていないことから、摩耗状態は正常な状態にあると判断します。分析結果を示す粘度、水分、酸価、IRの各データは良好でした。油清浄装置の濾過効率による油汚染度管理に関する考察油清浄装置の濾過効率の指標であるβ値を確認するため、油清浄装置の入口側と出口側の配管より採油を実施し、計数汚染度を実施しました。その結果を下表に示します。 ・ここで、 EMBEDExcel.Sheet.表に示す通り、油清浄機入口に比較して出口の粒子数が大きな値を示しており、濾過効率を求めることができませんでした。油清浄機の入口と出口の粒子数を比較し、濾過後の出口側の粒子数が多くなる現象が見られた場合、その原因として、油清浄機の性能が発揮され、油中粒子数が平衡状態になり、入口と出口の粒子数の差が非常に小さくなったため、それが影響した油清浄機の濾過材の交換時期を迎えた採油配管の排油が十分ではなく、配管内に滞留していた錆などの汚染粒子が混入した状態で採油した事などが考えられます。機器の摩耗今回の分析では、入口側と出口側の汚染度データが逆転していたため油清浄機の濾過効率を求められず、定量的な評価はできませんでした。EMBEDExcel.Sheet.そこで、今回は油中の摩耗粒子の形態から摩耗状況を確認しました。油清浄機入口の油中の摩耗粒子を詳細に観察した結果、摩耗粒子はほとんど観察されていないことから、摩耗状態は正常な状態にあると判断します。
報告№109-09501 報告№109-09501 | 分析№109-003063 分析№109-003063 | 109-003063 | 、汚染、潤滑状態は良好と判断します。潤滑油および対象設備は継続使用可能な状態にあると判断します。≪状態監視とパラメータ≫分析の目的および各分析のパラメータは以下の通りです。特性低下目的：油の分析結果から、や劣化傾向ならびに添加剤の消耗程度、残存寿命などを確認する。粘度JISK全酸価JISK赤外線吸収スペクトルJISK酸化安定度試験JISK汚染目的：油の分析結果から、砂塵あるいは水・異種油などによるや、異物混入の有無を確認する。水分JISK計数汚染度JISB重量汚染度JISB光学顕微鏡観察摩耗目的：油中の摩耗粒子を分析する事により、回転・摺動部の潤滑状態、摩耗劣化の程度、余寿命などを解析する。摩耗診断電子顕微鏡観察JISKX線マイクロアナリシス油中金属濃度）JISK≪分析結果≫特性低下粘度：良好粘度値mm/sの新油値mm/sに対する変化率は+.％であり、当社推奨の管理限界値±％以内に留まっています。全酸価：良好全酸価.mgKOH/gは新油値の.mgKOH/gに比較し高くはあるものの、有機物・有機化合物試験の結果で油劣化の兆候を示すカルボン酸の吸収が見られないことから問題は無いと判断します。赤外線吸収スペクトル：良好酸化安定度試験：良好酸化安定度試験の結果、数値minは当社推奨の管理限界値min以上に留まっており、現時点での使用は可能と判断します。汚染水分：良好水分値ppmは当社推奨の管理限界値以内に留まっています。計数汚染度：良好計数汚染度はNAS級と当社推奨の管理限界値NAS級以内にあります。重量汚染度：良好重量汚染度は.mg/mlと当社推奨の管理限界値mg/ml以内にあります。光学顕微鏡観察：良好光学顕微鏡写真は捕捉された汚染物の量は少なく、スラッジは確認されませんでした。摩耗摩耗診断：良好摩耗診断の結果、異常摩耗の早期発見パラメータであるIs値がのマイナス乗と良好の範囲にあることから、潤滑状態は正常と判断します。電子顕微鏡観察・X線マイクロアナリシス：今回は実施していません。油中金属濃度：良好油中金属濃度の結果、外部から混入したと思われるケイ素、ナトリウムが検出されたものの微量であることから、良好と判断します。
報告№109-09136 報告№110-00462 | 分析№109-001160 分析№110-002088 | 110-002088_20101208 | 金属元素と濃度の分析は、試料油を以上の高温で発光させ、その光を分光器で分光し、分光によって得られた光の強度と金属固有の波長とから元素を特定するIカップリング発光分光分析法）を用います。また摩耗状態は、SOAPにより求めた金属成分と濃度にフェログラフィー法による摩耗粒子分析とを加味して総合的に評価しますが、摩擦面の摩耗機構と摩耗状態の判断は摩耗粒子の形態と、異常摩耗の早期発見パラメータであるIs値により判断します。Iカップリング発光分光分析供試のディーゼルエンジン油を分析した結果、検出された金属元素は、油中金属元素の結果表に示すように、鉄、銅、クロム、ニッケル、錫、リン、亜鉛、カルシウム、アルミニウム、ナトリウム、マグネシウムでした。これら検出された金属元素から発生箇所を推定すると、鉄、銅、クロム、ニッケル、錫・エンジン部品リン、亜鉛、カルシウム・オイル添加剤アルミニウム、ナトリウム、マグネシウム・外部混入異物であると思われます。このうち、機械部品が摩耗したと思われる元素はのグループです。フェログラフィー摩耗粒子分析結果から観察された粒子は、潤滑状態が正常な場合に発生する摩耗粒子局部的に高圧・高温となる場合に発生するフリクションポリマ外部から混入したと思われる摺動面以外の鉄錆等でした。潤滑状態と摩耗形態異常摩耗の早期発見パラメータとして摩耗粒子を定量化して評価するフェログラフィーのIs値は、潤滑状態が厳しいの乗となっていました。また、Is値の実数部が-とマイナスになっており、これは数μm未満の摩耗粒子が大型の粒子に比較して多く発生していることを示します。一般的に実数部がマイナスになる潤滑状態は、非常に小さな摩耗粒子が発生する正常な潤滑状態である場合と、摩擦面でフレッティングが発生している場合とに見られるものですが、本サンプルの場合は、フレッティングで発生する微細な赤錆とマイルド摩耗により発生する正常ラビング粒子の双方が確認されていることから、エンジン内部では、マイルド摩耗とフレッティング摩耗が同時に発生していることが分かりました。摩耗粒子の組成観察された摩耗粒子をSEM・XMAで観察した結果、クロムやマンガンを含む鉄系粒子が確認されました。カルシウムなどの析出油中金属濃度を発光分光法による分析で固形分のカルシウムが.ppm検出され、また鉄もppm検出されました。エンジンオイル中に検出されるカルシウムは、燃焼ガス中に含まれている硫黄分と反応して微小サイズの硫酸カルシウム、いわゆる石膏が生成されます。この硫酸カルシウムは、モース硬度がとコンロッドメタルやクランクメタルの主成分である錫や鉛の～と同等の硬さで、サイズは数μmから数十μmになることもあります。これらが軸受の油膜に混入した場合は、潤滑面では摩耗形態の中で摩耗速度が最も速い切削摩耗が発生し、メタルは短期間で摩耗することが判明しています。本試料の場合は、この硫酸カルシウム濃度が高く、また鉄も検出されています。さらにメタル主成分の錫が検出されたことから、硫酸カルシウム等が軸受摺動面に噛み込みメタルの摩耗が発生していると推定できます。潤滑油中の固形分としてのカルシウムは、オイルリングやトップリングを通って潤滑油中に入り込んだ燃焼ガスや未燃焼ガス中の酸性成分と潤滑油中の酸中和剤が反応した結果生成したものと思われます。銅を使用した箇所の溶出・摩耗油中金属元素の結果表に示すように、銅がppm検出されました。汚染度計数汚染度計数汚染度はNAS級以上と汚染されていました。フィルタ表面の異物観察で金属片、鉄錆、すす等が観察されたことから、汚染度が高い要因は、摩耗粒子、すす、そして外部混入異物の影響と思われます。粒度分布粒度分布は.～μmの範囲にあり、.μmにピークが確認されました。水分はppmと当社推奨の管理限界値を超えていました。今後、水分の影響でエンジン内部に錆が発生し、その影響で摩耗が発生する懸念があります。対象設備は継続使用可能な状態にあるものの、摩耗が進行することが懸念されるため、以下の対策が必要です。次回点検でオイルリングの点検エンジンオイルの添加剤であるカルシウムが、反応生成物として高濃度に検出されていることから、オイルリングが摩耗し燃焼ガスや未燃焼ガスがエンジンオイルに入っていると推定されます。次回点検ではオイルリングの点検を推奨します。更油或いは部分更油による水分濃度の調整水分の影響により金属表面で腐食摩耗が発生し、発生した鉄錆等の粒子が潤滑部に噛み込み摩耗が進行することがありますので、更油或いは部分更油などにより相対的に水分濃度を低くするなどの方法を推奨します。定期的な分析エンジン内部の摩耗の進行を監視するため、定期的に分析を実施し、摩耗の進行状況を確認することを推奨します。
報告№109-09136 報告№111-00318 | 分析№109-001160 分析№111-001485 | 111-001485 | 潤滑油および対象設備は継続使用可能な状態にあると判断します。前回に比較してSOAP／D－SOAPの結果で、鉄濃度に大きな変化はなく、異常摩耗の早期発見パラメータであるフェログラフィーのIs値がのマイナス乗と良好でした。前回に比較して水分は.ppmからppmと若干上昇したものの、良好の範囲にありました。計数汚染度はNAS級から等級に変化はなく、良好でした。前回同様に粘度、全酸価、IR、RBOTの各データは良好でした。油の余寿命は、使用油の使用期間または使用時間が不明であったため、ご依頼の油の余寿命に関する検討は行えませんでした。ただし、分析の結果で新油値がminであったことから、使用期間を仮にヶ月間と仮定すれば余寿命は十二分にあると言えます。可能であれば、使用期間、あるいは使用時間の情報をご提供下さい。
報告№108-0387 報告№109-0045 | 分析№108-02609 分析№109-00215 | 109-00215 | 分析の結果、潤滑油は継続使用可能な状態にあることが確認されました。このことは、前々回に比較して、計数汚染度はランク減少し、SOAP／D-SOAPの鉄濃度に変化がないこと異常摩耗の早期発見パラメータであるフェログラフィーのIs値がのマイナス乗と良好の範囲にあることを示す粘度、水分、全酸価、RBOTの各データが全て良好の範囲にあること以上のことから判断しています。尚、補給によりRBOTが前回に比較しmin上昇していますので、今後は今回のRBOT値によりデータ管理を行います。油清浄器入口から採油した試料油だけでは、摩耗の発生状況を推定することができませんので、次回からは、油清浄器出口から採油した試料の分析も実施されることを推奨します。
報告№109-09136 報告№112-00451 | 分析№109-001160 分析№112-001901 | 112-001901 | 本試料油は、粒子濃度が比較的高く、外部の影響を受けやすいと思われるドレンプラグから停止時間後に採油を実施したにもかかわらず、大型の粒子は非常に少なく、潤滑油および減速機は継続使用可能な状態にあると判断します。但し、計数汚染度の粒子分布を見ると～μmサイズの粒子が多く、当社推奨の管理限界値を超えており、今後も摩耗の進行を傾向監視するため、以下の対策を推奨します。濾過油中の汚染度が高いことから、摩耗粒子や異物等がギヤ歯面および軸受軌道面に噛み込むことによる摩耗の進行が懸念されるため、濾過を推奨します。尚、濾過方法や工法など、具体的な他社での実績例などは弊社営業にご相談下さい。定期的な分析および分析周期の検討定期的に分析を実施することにより、データの変化から異常の兆候を早期に発見することが可能となります。また、今回は対象設備の初回分析であるため、あと最低でも回分析を実施し、分析データの変化から今後の分析周期を検討することを推奨します。今後、切削摩耗の進行が懸念されるため、出来るだけ早めに回目の分析を実施することを推奨します。最適な採油方法本試料油は、機器停止中にドレンプラグから採油されているため、分析データが高濃度に出ていると推定されます。正確なデータによる診断を行うためにも、今後の採油は、極力運転中もしくは停止直後の油槽中層部から実施されることを推奨します。はフェログラフィーおよびSOAP／D-SOAPの結果から総合的に判断した結果、やや厳しい状態にあると考えられます。フェログラフィー【定量分析：Is値】Is値は異常摩耗の早期発見パラメータのつで、摩耗粒子を定量化するために用います。今回のIs値はの乗と低い値でした。フェログラフィー【定性分析：摩耗粒子および摩耗形態観察】分析結果から比較的多く観察された粒子は、以下の通りでした。正常な摩耗粒子・潤滑状態が正常なマイルド摩耗により発生。切削粒子・異物や金属表面の微小突起による切削摩耗により発生。フリクションポリマ・局部的に高圧・高温となる場合に発生。観察された摩耗粒子の中でも切削粒子、フリクションポリマは、注意が必要です。減速機で切削摩耗が発生した場合、減速機内部で使用されている転がり軸受が切削摩耗により生じた軌道面の損傷が起点となって、寿命が分の程度に低下することがあることから、切削摩耗には十分注意する必要があります。切削摩耗の発生原因となる混入異物が残留している場合、この異物により切削摩耗が継続して発生する可能性があります。フリクションポリマは、潤滑油がギヤ歯面や軌道面に押し込められ高圧状態になると同時に、圧縮熱により高温状態になった結果、基油自身が重合反応を起こし生成することが知られています。そのため、高圧高温状態の解消がなされなければ、潤滑油の劣化が進行し、粘度上昇に因る潤滑異常に進展する場合があります。Iカップリング発光分光分析【SOAP／D-SOAP】検出された金属元素から発生箇所を推定すると、以下の通りでした。鉄、銅・ギヤ、軸受等リン・添加剤カルシウム、バリウム、アルミニウム、ケイ素、ナトリウム・外部混入異物計数汚染度はNAS級以上と当社推奨の管理限界値を超えていました。フィルタ表面の異物観察で鉄錆、砂等が観察されたことから、汚染度が高い要因は、摩耗と外部混入異物の影響と思われます。粘度、水分、酸価、IRの各データは良好でした。
報告№104-0343 報告№105-0186 | 分析№104-02363 分析№105-01266 | 105-01266 | トライボ診断により、機器軸受の潤滑状態、潤滑油の劣化状態を診断することを目的としました。分析の結果、観察された摩耗粒子には、油膜切れを起こして発生した凝着摩耗、異物の噛み込みにより発生する切削摩耗が見られるものの、分析結果から求めた機器の潤滑状態、潤滑油の性状が共に良好である事から現在の潤滑状態は良好な潤滑状態にあると判断します。前回と今回の分析結果からメタルの摩耗速度を判断するため、下式で摩耗速度を求め、現時点における平均的な摩耗深さを求めたところ、摩耗の深さは軸受表面から.μmであることが推定されました。y＝×-x＋.・ここでy：平均的な摩耗深さx：運転時間本軸受がこの摩耗速度で、摩耗の限界に到達する時間、いわゆる限界使用時間を試算すると、軸受の表面粗さをsとした場合の余寿命は約万時間になると推定され、摩耗速度が非常に小さいことから潤滑状態は良好な潤滑状態であることがわかります。尚、油膜切れで発生している凝着摩耗、異物の噛み込みにより発生している切削摩耗が観察されたことから、定期的にトライボ診断を実施し、摩耗の進行速度を監視することが必要と判断します。
報告№108-7005 報告№108-7005 | 分析№108-01656 分析№108-01656 | 108-01656 | 今回の採油は、対象設備の停止中にドレンプラグから実施しているため、油循環中に採油した場合に比較し、油中粒子の沈降の影響を受け、分析データが高濃度に出る可能性があります。今回の分析は以上のことを踏まえて結果を検討しました。分析の結果、今回の採油が高濃度になっていると思われる対象設備停止中のドレンプラグから行われた採油にもかかわらず、全てのデータが良好の範囲にありました。このことから、機器の潤滑状態は正常であり、この油は継続使用可能と判断します。上述しましたように今回の採油は対象設備の停止中の採油であるため、対象設備の運転中の採油に比較して汚染度は高目に出ている可能性があります。可能であれば、機器運転再開後時間以上経過した時点で採油を実施し、そのデータを初期値として管理されることを推奨します。尚、採油は粒子の沈降の影響を少なくすることが重要であり、そのため油中粒子が均一な分散状態で実施されることを併せて推奨します。は良好と判断します。粘度は良好と判断します。粘度はmm/sと新油値mm/sに比較して、粘度変化率は-％で、当社推奨の管理限界値である±％以内にあり、良好と判断します。水分は良好と判断します。水分はと当社推奨の管理限界値の以下であり、良好と判断します。全酸価は良好と判断します。全酸価は.mgKOH/gと新油値.mgKOH/g以内にあり、良好と判断します。RBOTの結果、良好と判断します。RBOTはminと当社推奨の管理限界値のmin以上であり、良好と判断します。は良好と判断します。計数汚染度は良好と判断します。計数汚染度はNAS級と当社推奨の管理限界値のNAS級以内にあり、良好と判断します。機器の潤滑状態機器の潤滑状態は正常と判断します。SOAPの結果は良好です。SOAPの結果、金属元素は検出されませんでした。D－SOAPの結果は良好です。D－SOAPの結果、鉄、外部から混入したと思われるカルシウム、ナトリウムが検出されました。フェログラフィーの結果は良好です。異常摩耗の早期発見パラメータであるフェログラフィーのIs値がのマイナス乗と良好の範囲にあり、潤滑状態は正常と判断します。
報告№109-09409 報告№109-09409 | 分析№109-002655 分析№109-002655 | 109-002655 | ・摩耗状態油中金属分析の結果、潤滑油中からは鉄が検出されました。これらの金属は、粒子の観察結果から異物の噛み込みなどで発生する切削粒子と金属接触が厳しい場合に発生するシビア粒子で、潤滑部分では切削摩耗と凝着摩耗が混在していることが分かりました。観察された摩耗粒子の材質と形態を、SEM・XMAで詳細に観察した結果、鉄、クロム、マンガンを含む粒子が多いことが確認されたことから、摩耗粒子の発生箇所は転がり軸受軌道面であると推定されます。異常摩耗の早期発見パラメータであるフェログラフィーのIs値がの乗と良好の範囲にあり、転がり軸受寿命の指標としている摩耗粒子が観察されなかったことから、フレーキングは発生していないと判断できます。転がり軸受に切削摩耗が発生している場合、軸受の寿命が分の程度に低下することが知られており、定期的なトライボ診断による状態監視が必要と考えます。また、切削摩耗発生の原因となる混入異物が残留している場合、この異物により切削摩耗が継続して発生する可能性があります。・を示す粘度、全酸価、IRの各データは新油データを基準として評価しています。正確な評価を行うため、新油をご提供下さい。結論軸受は継続使用可能な状態にあると判断します。次回分析の時期を理論的に求めたところ、最短で約時間となります。この時間は、油中汚染物が均一になるために必要とする時間であり、この時間を経過すれば、再分析の結果から状態の傾向を確認することが可能となりますので、これを参考に次回分析時期を検討されることを推奨します。を示す粘度、全酸価、IRの各データは新油データを基準として評価しています。今回は、新油データがなく評価できなかったため、今後は現在充填用に使用している新油を分析し、そのデータを基準に管理されることを推奨します。
報告№109-09136 報告№113-00237 | 分析№109-001160 分析№113-000904 | 113-000904 | 更油の延長化を検討する場合のパラメータは、油の基本性状である粘度の変化と、残存余寿命を定量的に知るRBOT値、そして、酸化の程度を酸価の変化で評価し、継続使用が可能であるかを総合的に判断します。今回、これらのパラメータで継続使用の可能性について評価した結果、粘度変化率は-%で、良好と判断できる±％以内にあり、また、残存寿命を示すRBOT値はminも残存しており、尚且つ、酸価が.㎎KOH/gと新油値以下となっていたことから、現時点での更油の必要性はないと判断出来ました。尚、RBOT値が前回に比較してRBOTはminからminに減少していました。別紙RBOTの減少傾向から油の余寿命を求めた結果、本試料は年月まで使用可能であることが分かりました。分析結果粘度、水分、酸価、RBOTの各データは、前回同様に良好でした。IRIRの結果、新油のIRスペクトルと一致しない箇所が確認されました。不一致のピークは、図に示すように、低段側の潤滑油のピークと一致することから、低段側の潤滑油が混入した可能性があります。図IRチャート比較計数汚染度は、前回に比較してNAS級からNAS級にランク上昇しているものの、当社推奨の管理限界値以下であり、良好でした。
報告№109-09136 報告№113-00636 | 分析№109-001160 分析№113-002731 | 113-002731 | 潤滑油は粘度の上昇が確認され、水分濃度が高く、カルシウム固形分の濃度もやや高い値で検出されたことからに示す対策を推奨します。対象設備は継続使用可能な状態にあると判断します。但し、今後の摩耗推移を確認するためにも傾向監視を継続することが有効です。更油と次回点検でピストンリング、シリンダライナの点検粘度の上昇が確認されたことから、粘性抵抗が増大し、油温の上昇による油劣化の進行や振れまわり量の増加による摩耗の発生が懸念されます。また、潤滑油中の水分濃度が基準を超えているため、油中の水分の影響により金属表面で腐食摩耗が発生し、発生した鉄錆等の粒子が潤滑部に噛み込み摩耗が進行することがあります。さらに油中からカルシウム化合物がやや高い濃度で検出されたため、この化合物がコンロッドメタルやクランクメタルの摩耗を促進させる懸念があることから、予防措置として更油を推奨します。カルシウム化合物発生の原因は、ピストンリング、シリンダライナの摩耗によって燃焼ガスのシール性が低下し、燃焼ガス中の硫黄分と油中のカルシウム添加剤が反応するためと考えられます。そのため、次回点検ではピストンリング、シリンダライナの摩耗状態の点検を推奨します。短い周期で再分析および点検の計画コンロッドメタル、クランクメタルの摩耗が懸念されることから、今後、短い周期で再分析を実施して摩耗の進展状態を傾向監視すると同時に、異常摩耗による焼損を予防するため、点検を計画するよう推奨します。異常摩耗の早期発見のパラメータであるIs値は、前回のレベルからレベルに上昇し、やや高い値でした。また、潤滑部の摩耗が認められたため、定期的に潤滑油分析を実施し、摩耗推移を監視することが有用と考えます。コンロッドメタル、クランクメタルの摩耗SOAP-Tでメタルの主成分である錫がppm、鉛が.ppm、銅が検出されたことから、コンロッドメタル、クランクメタルでは、やや広範囲で摩耗が発生していると推定されました。ディーゼルエンジンのメタルは、別紙コンロッドメタル・クランクメタルの摩耗に示すように、一般的にホワイトメタル層、ニッケル層、銅と鉛の合金であるケルメット層の順に積層構造になっています。今回、ケルメット層の銅、鉛が比較的高い値で検出されたことから、ホワイトメタルの一部が摩耗により消失し、その下にあるケルメット層まで摩耗が進展していると思われます。このままの状態では、長期の継続使用に支障がでることもあり得るため、早めに再分析を実施し、メタル成分の濃度が上昇するか、或いは上昇しないか傾向を監視するとともに、異常摩耗による焼損を予防するため点検を計画するよう推奨します。その他の銅および鉛を使用した箇所の溶出・摩耗SOAP-Tの結果、銅が、鉛が.ppmと比較的高い値で検出されました。当該設備の様に亜鉛系添加剤が含まれる潤滑油を使用した場合、潤滑系統内で使用されている銅および鉛が亜鉛系添加剤の影響により腐食、溶出することが知られています。今回検出された銅および鉛は、この溶出と摺動部の摩耗により発生したものと考えられます。固形カルシウム化合物の生成SOAP-Tでカルシウムがppm検出されました。この固形カルシウムは、潤滑油に混入した燃焼ガス中の酸成分がカルシウム添加剤と中和反応して生成される比較的硬い化合物のため、摺動面に噛み込み、切削摩耗が進行することが懸念されます。詳細は、別紙固形カルシウム化合物の生成をご覧ください。計数汚染度はNAS級以上と汚染されていました。粒度分布の中心粒径が.μmと極めて小径であることから、燃焼時に発生したすすが汚染物の主体であると推定されます。酸価、塩基価、IRの各データは良好でした。粘度粘度は、.mm/sと新油値の.mm/sに比較して粘度変化率が+.％となっており、当社推奨の管理限界値である±％を超えていました。粘度の上昇要因は、別紙エンジンオイルの粘度上昇メカニズムをご覧ください。水分はppmと当社推奨の管理限界値を超えていました。今後、水分の影響でエンジン内部に錆が発生し、その影響で摩耗が発生する懸念があります。
報告№109-09094 報告№112-00124 | 分析№109-000916 分析№112-000494 | 112-000494_date121122 | グリースは継続使用可能な状態にあると判断します。グリースの物理的性状は良好と判断します。≪状態監視とパラメータ≫分析の目的および各分析のパラメータは以下の通りです。特性低下目的：グリースの分析結果から、グリースの物理的性状や劣化傾向などを確認する。酸価JISK赤外線吸収スペクトルJISKちょう度JISK滴点JISK摩耗目的：グリース中の摩耗粒子を分析する事により、回転・摺動部の潤滑状態、摩耗劣化の程度、余寿命などを解析する。摩耗診断電子顕微鏡観察JISKX線マイクロアナリシス油中金属濃度JISK≪分析結果≫特性低下酸価：良好酸価.mgKOH/gは管理基本値の.mgKOH/gに比較し高くはあるものの、有機物・有機化合物試験の結果で油劣化の兆候を示すカルボン酸の吸収が見られないことから問題は無いと判断します。赤外線吸収スペクトル：良好ちょう度：良好ちょう度値はと○○管理限界値であるから以内に留まっています。滴点：良好滴点はと管理基本値のに比較し大きな変化はないことから問題は無いと判断します。摩耗摩耗診断電子顕微鏡観察・X線マイクロアナリシス：今回は実施していません。油中金属濃度：今回は実施していません。
報告№109-6509 報告№109-6509 | 分析№109-00182 分析№109-00182 | 109-00182 | 機器の潤滑状態および精点Aを実施し、前回データと照合した結果、油中摩耗粒子の増加が確認されています。油中の粒子濃度は、油膜破断による発生や、油槽内などでの沈降が均衡したところで一定、いわゆる平衡状態になりますが、このバランスが崩れると増加する場合と減少する場合とに分かれます。増加した場合は、発生と減少の均衡が崩れ、摩耗の発生や外部混入が始まったことを示し、またこれとは反対に、減少した場合は発生量が減少しているか、或いは、減少量が大きくなっていることを示します。特に減少は、汚染状態や潤滑状態が良好であることを示唆しています。分析の結果、計数汚染度はNAS級と清浄であり、かつ、異常摩耗の早期発見パラメータであるフェログラフィーのIs値がのマイナス乗と良好の範囲にあることから、本設備は継続使用可能と判断します。油中粒子濃度が増加していたのは、採油時に鉄錆、砂などの異物が混入したと推定されますので、採油器具などは十分に洗浄された状態で使用することが必要です。これらのことは、前回に比較して、計数汚染度はランク増加し、フィルタ表面の異物観察で鉄錆、砂等が観察されたものの、SOAP／D-SOAPの鉄濃度に変化がないこと異常摩耗の早期発見パラメータであるフェログラフィーのIs値がのマイナス乗と良好の範囲にあること以上のことから判断しています。潤滑油の基本特性潤滑油の基本特性は、良好の範囲にあることから継続使用可能と判断します。尚、RBOTがminと前回のminに比較してmin増加しています。通常、RBOTの増加は、更油または新油の補充がなければ発生しません。しかし、お客様からの情報によれば、前回から今回採油までの間に実施した記録はないとのことでした。今回のRBOTが増加した原因は不明ではありますが、潤滑油の基本特性の各データが良好の範囲にありますので、今後は今回のRBOT値を基に管理します。
報告№109-09136 報告№113-00124 | 分析№109-001160 分析№113-000479 | 113-000479 | 減速機は継続使用可能な状態にあると判断します。但し、油中の汚染度が高く、今後も摩耗の進行を傾向監視するため、以下の対策を推奨します。濾過および更油油中の汚染度が高いことから、観察された摩耗粒子や異物等がギヤ歯面および軸受軌道面に噛み込み摩耗が進行することが懸念されるため、濾過および更油を推奨します。定期的な分析疲労摩耗および凝着摩耗の進行を監視するため、定期的に分析を実施し、分析データによる摩耗の進行状況を確認することを推奨します。はフェログラフィーおよびSOAP／D-SOAPの結果から総合的に判断した結果、継続使用は可能ですが、今後の機器の機能を確認するためにも傾向管理が有用と考えます。フェログラフィー【定量分析：Is値】Is値は異常摩耗の早期発見パラメータのつで、摩耗粒子を定量化するために用います。今回のIs値はの乗と低い値でした。フェログラフィー【定性分析：摩耗粒子および摩耗形態観察】分析結果から観察された代表的な粒子は、以下の通りでした。疲労摩耗粒子・繰返し応力を受けて発生。黒錆・潤滑状態がやや厳しい凝着摩耗により発生。金属接触が厳しく、且つ、高い摩擦熱が発生していると考えられます。Iカップリング発光分光分析【SOAP／D-SOAP】検出された金属元素から発生箇所を推定すると、以下の通りでした。鉄、銅、錫・ギヤ、軸受等リン・添加剤カルシウム、ナトリウム・外部混入異物計数汚染度は、NAS級以上と当社推奨の管理限界値を超えていました。フィルタ表面の異物観察で鉄錆、砂等が観察されたことから、汚染度が高い要因は、摩耗と外部混入異物の影響と思われます。
報告№107-0366 報告№109-09379 | 分析№107-01900 分析№109-002544 | 109-002544 | 濾過前の試料油を分析した結果、全てのデータが良好です。主にサーボシリンダ内壁やポンプ内部で摩耗が発生している可能性が考えられます。現在のところ、NAS級と非常に良好の範囲にあり、D－SOAPの鉄濃度に変化はないものの、このまま摩耗が進行し、汚染度がNAS級のやや不良領域に上昇した場合、バルブ類の動作障害やフィルタの目詰まり等が発生することが懸念されます。これらの障害発生に対する弊害を勘案の上、念のため、ヶ月後に再度分析を実施し、摩耗の進行状況および汚染の状態を確認することを推奨します。
報告№109-09136 報告№113-00261 | 分析№109-001160 分析№113-000995 | 113-000995 | 分析の結果、、汚染度は共に良好な状態にあることから、継続使用可能な状態にあると判断します。軸受は継続使用可能な状態にあると判断します。但し、摩耗粒子の形態観察で疲労摩耗粒子および黒錆が比較的多く観察されたことから、に示す対策を推奨します。定期的な分析今後懸念される凝着摩耗および疲労摩耗の進行を監視するため、定期的に分析を実施することを推奨します。最適な採油方法本試料油は、機器停止中に廃油口から採油されているため、分析データが高濃度に出ていると推定されます。正確なデータによる診断を行うためにも、今後の採油は、極力運転中もしくは停止直後の油槽中層部から実施されることを推奨します。はフェログラフィーおよびSOAP-Tの結果から総合的に判断した結果、継続使用は可能ですが、今後の機器の機能を確認するためにも傾向管理が有用と考えます。フェログラフィー【定量分析：Is値】Is値は異常摩耗の早期発見パラメータのつで、摩耗程度を定量化するために用います。今回のIs値はの乗とやや高い値でした。フェログラフィー【定性分析：摩耗粒子および摩耗形態観察】分析結果から観察された代表的な粒子は、以下の通りでした。疲労摩耗粒子・繰返し応力を受けて発生。黒錆・潤滑状態がやや厳しい凝着摩耗により発生。金属接触が厳しく、且つ、高い摩擦熱が発生していると考えられます。赤錆、砂等・外部から混入したと考えられます。観察された摩耗粒子の中でも黒錆は、将来的な摩耗の進行に繋がる可能性を示唆しているため、傾向監視が必要と思われます。黒錆は、凝着摩耗に分類されます。これらの摩耗粒子は、軌道面で凝着、破断を繰り返し、この過程で生じる移着粒子が成長して摩耗粒子となります。そのため、軌道面では局部的に油膜切れが発生していることを示しています。この状態が継続した場合、摩耗粒子のサイズは徐々に大型化していき、最終的には軸受の損傷に至る場合があります。さらに、観察された摩耗粒子の中には、μmサイズの大型の疲労摩耗粒子が観察されました。疲労摩耗粒子は、視野に個と少ないことから、直ちに異常ではないものの、将来的な摩耗の進行に繋がる可能性を示唆しているため、傾向監視が必要と思われます。Iカップリング発光分光分析【SOAP-T】検出された金属元素から発生箇所を推定すると、以下の通りでした。検出された金属元素 分類 鉄、銅、錫、亜鉛 軸受等 リン、モリブデン 添加剤 カルシウム、バリウム、アルミニウム、ケイ素、ナトリウム 外部混入異物 計数汚染度は、NAS級と当社推奨の管理限界値以下であり、良好でした。粘度、水分、全酸価、IRの各データは、良好でした。
報告№109-09050 報告№109-09050 | 分析№109-000561 分析№109-000561 | 109-000561 | 今回の採油は、対象設備停止中にドレン弁から実施しているため、別紙油中粒子の沈降の影響に示すように、沈降の影響を受けて分析データが高濃度に出る可能性があります。今回の分析は、以上のことを踏まえて結果を検討します。分析の結果、高濃度になっていると思われる対象設備停止中のドレン弁から行われた採油にもかかわらず、全てのデータが良好の範囲にあることから、この油は継続使用可能であり、潤滑状態も正常と判断します。尚、コンプレッサー油の添加剤は、極圧添加剤や摩耗防止剤などの濃度が高く、この影響でタービン油や作動油などに比較して酸化安定度の結果が低く出る傾向があります。そのため、ギヤ油の余寿命の評価をタービン油と同等の精度で得るには、酸化安定度の結果に加え、粘度、水分、全酸価、IRなどのデータを総合的に判断することが必要です。本試料油は、各分析データを総合的に評価しました。その結果、酸化安定度は新油に比較して高く、粘度、全酸価は良好の範囲にあることから、本試料油は継続使用可能な状態にあると判断します。特性低下全ての項目が良好な範囲にあったことから特性低下は認められず良好と判断します。粘度は良好と判断します。粘度は.mm/sと新油値.mm/sに比較して、粘度変化率は+％で、当社推奨の管理限界値である±％以内にあり、良好と判断します。全酸価は良好と判断します。全酸価はmgKOH/gと新油値mgKOH/g以下であることから、良好と判断します。酸化安定度の結果、良好と判断します。酸化安定度はminと当社推奨の管理限界値のmin以上であり、良好と判断します。汚染は良好と判断します。水分は良好と判断します。水分はppmと当社推奨の管理限界値の以下であり、良好と判断します。摩耗発生している摩耗形態は、潤滑状態が正常なマイルド摩耗が支配的であることが確認されました。潤滑状態が正常なマイルド摩耗が支配的であることが確認されました。摩耗粒子診断で異常摩耗の早期発見パラメータであるIs値がの乗と継続使用可能な範囲にあり、摩耗粒子の観察から本試料油中で発生している摩耗形態は、潤滑状態が正常なマイルド摩耗が支配的であることが確認されました。
報告№108-5071 報告№110-00727 | 分析№108-02721 分析№110-003373 | 110-003373 | 潤滑油は継続続使用可能な状態にあるものの、今後は障害予防を目的に以下の対策を推奨します。更油の検討粘度が低下していたことから、今後適正な粘度範囲で使用していない場合、ギヤ歯面やベアリング軌道面で油膜切れが発生し、摩耗が進行することが懸念されるため、早めの更油を推奨します。追加分析消泡性能が低下した場合、ギヤ歯面での油膜形成に影響が出て摩耗の発生が進展することがあります。今後は消泡性能低下の影響により摩耗が進展する可能性がありますので、フェログラフィーおよびSOAPを追加することを推奨します。分析結果粘度が低下していました。泡立ち試験の結果、消泡性能が低下していることが確認されました。粘度粘度はmm/sと新油値mm/sに比較して、粘度変化率は-％で、当社推奨の管理限界値である±％以内にあるものの、低下していました。泡立ち試験泡立ち試験は-と新油に比較して高い値でした。水分はppmと当社推奨の管理限界値の以下であり、良好と判断します。全酸価全酸価はmgKOH/gと新油値mgKOH/g以下であり、良好と判断します。
報告№108-5071 報告№110-00727 | 分析№108-02721 分析№110-003392 | 110-003392 | 潤滑油は継続続使用可能な状態にあるものの、今後は障害予防を目的に以下の対策を推奨します。追加分析消泡性能が低下した場合、ギヤ歯面での油膜形成に影響が出て摩耗の発生が進展することがあります。今後は消泡性能低下の影響により摩耗が進展する可能性がありますので、フェログラフィーおよびSOAPを追加することを推奨します。分析結果泡立ち試験の結果、消泡性能が低下していることが確認されました。粘度粘度はmm/sと新油値mm/sに比較して、粘度変化率は-％で、当社推奨の管理限界値である±％以内にあり、良好と判断します。泡立ち試験泡立ち試験は-と新油に比較して高い値でした。水分は.ppmと当社推奨の管理限界値の以下であり、良好と判断します。全酸価全酸価はmgKOH/gと新油値mgKOH/g以下であり、良好と判断します。
報告№107-0366 報告№111-00766 | 分析№107-01900 分析№111-003854 | 111-003854 | 濾過前の試料油を分析した結果、粘度がmm/sと新油のmm/sに比較して、粘度変化率は+％で、やや不良領域にありました。粘度は、これまで使用していたISOVGにISOVGであるFBKタービンを補充して使用しているため、新油データに比較して高い値を示していますが、前回に比較して変化がないことから、本試料油は継続使用可能と判断します。
報告№109-09136 報告№114-00001 | 分析№109-001160 分析№114-000002 | 114-000002 | 潤滑油は物理的性状が良好の範囲にあるものの、汚染度が高い値でした。停止中のドレンバルブからの採油によってサンプルが高濃度なっていることや、添加されているモリブデンの影響で汚染度が高くなっている可能性が考えられますが、念のため汚染物の潤滑部への噛み込みによる摩耗を監視することが有用です。軸受は継続使用可能な状態にあると判断します。但し、今後の摩耗推移を確認するためにも傾向監視を継続することが有効です。定期的な分析今後の摩耗推移を監視するため、定期的な分析実施を推奨します。最適な採油方法本試料油は、機器停止中にドレンバルブから採油されているため、別紙油中粒子の沈降の影響に示すように、油中粒子が油槽底部に沈降し、分析データが高濃度に出ている可能性があります。正確なデータによる診断を行うためにも、今後の採油は、極力運転中もしくは停止直後の油槽中層部から実施されることを推奨します。異常摩耗の早期発見のパラメータであるIs値は、前回のレベルからレベルに上昇して、やや高い値でした。また、潤滑部の摩耗が認められたため、定期的に潤滑油分析を実施し、摩耗推移を監視することが有用と考えます。疲労摩耗粒子・繰返し応力による金属疲労で発生。大型化するとフレーキングの発生が懸念されます。D-SOAPの結果、錫がppmと前回のppmに比較して増加がみられないことから、スラスト軸受の摩耗は安定していると考えられます。計数汚染度は前回同様にNAS級を上回っており、当社推奨の管理限界値を超えていました。フィルタ残渣に金属片、粘ちょう物、鉄錆等が観察されたことから、汚染度が高い要因は、摩耗粒子、スラッジ、外部混入異物、添加剤のモリブデンの影響と考えられます。粘度、水分、酸価、IRの各データは良好でした。
報告№109-09255 報告№109-09255 | 分析№109-001925 分析№109-001925 | 109-001925 | 結論運転再開後、今回の分析項目に計数汚染度、油中金属濃度を追加して、再度分析を実施し、摩耗の進行状況を確認されることを推奨します。特性低下分析結果は、全項目が良好の範囲にありました。したがって、油の特性低下は認められず良好と判断します。粘度は良好と判断します。粘度はmm/sと新油値.mm/sに対する粘度変化率が-％でした。粘度変化率の推奨管理限界値は、±％以内となっていますが、今回の結果はこの範囲内にあることから、良好と判断します。全酸価は良好と判断します。全酸価は.mgKOH/gと新油値以内にあり、良好と判断します。酸化安定度酸化安定度は、新油値と比較して十分に残存していることが必要ですが、今回の残存率は新油の.％となっており、当社推奨の管理限界値の％以上であったことから、良好と判断します。汚染水分による汚染は確認されず、良好と判断します。水分濃度水分濃度は、当社推奨の管理限界値の以下のppmであり、良好と判断します。摩耗摩耗粒子の結果、異物の噛み込みなどで発生する切削粒子が多く観察されました。異常摩耗の早期発見パラメータであるフェログラフィーのIs値がの乗と高く、摩耗粒子の形態観察の結果、異物の噛み込みなどで発生する切削粒子が多く観察されました。
報告№107-0468 | 分析№107-02690 | 107-02690 | 前回トライボ診断からの摩耗進行状況を確認する。分析の結果、前回に比較して異常摩耗の早期発見パラメータであるフェログラフィーのIs値がのマイナス乗からの乗に桁上昇し、摩耗粒子形態観察で異物の噛み込みにり発生する切削粒子が多く観察されたことから、切削摩耗と呼ぶ摩耗形態の摩耗が発生していることが確認されました。この切削摩耗は異物が混入していない状態に比較して摩耗進行速度が速く注意が必要です。今後更に摩耗が進行することが懸念されるため、ヶ月後に再度分析を実施し、摩耗の進行状況を確認することを推奨します。これらのことは、前回に比較して、SOAP／D－SOAPの鉄およびすべり軸受の主成分である錫濃度に変化がないものの、異常摩耗の早期発見パラメータであるフェログラフィーのIs値がの乗とやや高く、摩耗粒子形態観察の結果、異物の噛み込みにより発生する切削粒子が多く観察されたこと以上のことから判断しました。尚、今後の管理は、スラスト軸受の摩耗深さをパラメータとして管理する必要があるため、次回分析時には今回提出していただきましたトライボ診断仕様確認書の設備情報および機械要素情報に関する情報をご提供いただきますよう、お願いいたします。
報告№105-6050 報告№106-6035 | 分析№105-01529 分析№106-00768 | 106-00768 | 経緯年月日にTS－の投与を実施した。その後、現在まで継続して濾過を実施している。目的精点Bを実施し、現在の汚染状況を確認する。考察精点Bを実施した結果、計数汚染度が前回のNAS級からNAS級にランク減少していたことから、濾過の効果が十分にあったことが確認されました。但し、前回と同じく摩耗粒子形態観察で油のスラッジであるスラッジが多く観察されました。継続して濾過を実施し、ヶ月後に再度精点Bを実施し、汚染状況を確認されることを推奨します。
報告№106-0227 報告№106-6083 | 分析№106-01279 分析№106-01965 | 106-01965 | 精点Aを実施した結果、全酸価が.mgKOH/gと管理基準値を超え、IRで油劣化の兆候を示すカルボン酸の吸収が確認されたことから、本試料油は油が劣化し始めていることが判りました。全酸価が.ないし.mgKOH/gの高い状態で使用を継続した場合、油中の酸成分により金属表面が腐食して腐食摩耗が発生します。他店所の発電所での例では、軸受メタルが腐食摩耗により全損した例もあります。なるべく早い時期に更油を計画されることを推奨します。更油を実施できない場合は、ヶ月以内に再度精点Aを実施し、劣化および摩耗の進行状況を確認することを推奨します。一方、SOAP／D－SOAPの結果で銅が検出されました。これは全酸価の上昇とオイルリングの摩耗によるものと思われます。今後、酸化が進むと同時に、潤滑油を適正にかきあげることが出来なくなるなどの原因で油膜切れを発生させることが懸念されるため、巡視の際にオイルリングの回転状況を確認するとともに、更油実施の有無にかかわらず、ヶ月間程度運転した時点で精点Bを実施し、オイルリングおよび軸受メタルの摩耗の進行状況を確認することを併せて推奨します。これらのことは、全酸価が.mgKOH/gと管理基準値を超えていたことIRで油劣化の兆候を示すカルボン酸の吸収が確認されたことSOAP／D－SOAPの結果で銅が多く検出されたこと以上のことから判断しました。
報告№108-0083 報告№110-00360 | 分析№108-00492 分析№110-001642 | 110-001642 | バルブが固着した原因は、想定されたスラッジによる固着と異物の噛み込みの両方の可能性が考えられました。今回の分析結果では濾過システムにより、油中の汚染物が除去され正確な診断が困難でしたので、可能であれば、濾過システムのフィルタ付着物の分析を追加実施されることを推奨します。濾過システムのフィルタ付着物の分析ができない場合は、以下の対策を推奨します。濾過システムのフィルタ付着物の分析ができない場合は、診断精度は低いものの、今回の分析結果からスラッジおよび汚染物の可能性が確認されたため、これらの除去を推奨します。また、油劣化の進行も確認されましたので、汚染物の除去後に更油を実施することを併せて推奨します。なお、スラッジや汚染物の除去方法は、○○管内でも実績のある当社製清浄分散剤TS－の投与と濾過を推奨します。IRの結果、油劣化の兆候を示すカルボン酸の吸収が確認されました。粘度粘度はmm/sと新油値.mm/sに比較して、粘度変化率は-％で、当社推奨の管理限界値である±％以内にあり、良好と判断します。水分はppmと当社推奨の管理限界値の以下であり、良好と判断します。全酸価全酸価は.mgKOH/gと当社推奨の管理限界値の.mgKOH/g以内にあり、良好と判断します。IRIRの結果、油劣化の兆候を示すカルボン酸の吸収が確認されました。は良好と判断します。計数汚染度計数汚染度はNAS級と当社推奨の管理限界値のNAS級以内であり、良好と判断します。重量汚染度は.mg/mlと当社推奨の管理限界値のmg/ml以内であり、良好と判断します。機器の潤滑状態フェログラフィーの結果、μm以下の鉄系摩耗粒子が比較的多く観察されました。SOAPSOAPの結果、鉛がppm検出されました。D－SOAPD－SOAPの結果、錫が、リンが、外部から混入したと思われるカルシウムが、ナトリウムが検出されました。フェログラフィー異常摩耗の早期発見パラメータであるフェログラフィーのIs値が.と良好の範囲にあるものの、摩耗粒子の形態観察の結果、μm以下の鉄系摩耗粒子が比較的多く観察されました。
報告№102-6047 報告№102-6047 | 分析№102-00843 分析№102-00843 | 102-00843_能代吸収塔循環ポンプ1D | フェログラフィーの結果、摩耗の過酷度を示すIs値がの乗とA～Cに比較して、桁高い値を示していました。摩耗粒子の形態観察の結果、摩擦熱が高い場合に発生する黒錆が支配的であることから、Is値が高い要因は、金属接触により発生した黒錆によるものと考えられました。但し、粒子のサイズは小さく、摩耗形態はマイルド摩耗状態にあると判断します。但し、摩擦熱が高くなっており、油膜が切れ易い状況になっていると推定されますので、念のため、摩耗粒子が平衡濃度に到達する時間以上経過した時点でもう一度分析を実施し、そのデータから確認されることが必要ですので、推奨時間経過後の再分析を推奨します。SOAP／D－SOAPで鉛が検出されていたため、鉛を含む摩耗粒子発生の可能性を図面により推測しました。その結果、ご提供いただいた構造図より、部品番号-Aのブッシュから発生している可能性が最も高いと考えられました。仮に、このブッシュの摺動部で摩耗が発生していると仮定した場合、部品番号のスリーブ軸受とブッシュをネジ止めしている止めネジが緩んでいるか、或いは、主軸とブッシュの摺動面が接触していると思われます。ブッシュの材質が明確でないため、鉛の発生源をブッシュと仮定して推定しました。鉛の発生源は、その他には油の添加剤に鉛が含まれている場合がありますので、添加剤混合の有無をご確認下さい。機器の潤滑状態SOAPの結果、鉛を使用した部分の摩耗が確認されました。SOAPの結果、ブッシュやスリーブ軸受に処理された鉛メッキ部の摩耗により発生したと思われる鉛がppm検出されました。一方、外部から混入したとケイ素がppmとやや多く検出されました。D－SOAPの結果、鉛を使用した部分の摩耗が確認されました。D－SOAPの結果、ブッシュやスリーブ軸受に処理された鉛メッキ部の摩耗により発生したと思われる鉛が検出されました。フェログラフィーの結果、摩耗状態はマイルド摩耗状態にあると判断します。フェログラフィーの結果、摩耗の過酷度を示すIs値がの乗とA～Cに比較して、桁高い値を示していました。摩耗粒子の形態観察の結果、摩擦熱が高い場合に発生する黒錆が支配的であることから、Is値が高い要因は、金属接触により発生した黒錆によるものと考えられました。但し、粒子のサイズは小さく、摩耗形態はマイルド摩耗状態にあると判断します。但し、摩擦熱が高くなっており、油膜が切れ易い状況になっていると推定されますので、念のため、摩耗粒子が平衡濃度に到達する時間以上経過した時点でもう一度分析を実施し、そのデータから確認されることが必要ですので、推奨時間経過後の再分析を推奨します。
報告№108-0387 報告№108-0379 | 分析№108-02609 分析№108-02513 | 108-02513 | 、汚染度、軸受の潤滑状態を確認する。本試料油は、採油できた量が少なかったため、重量汚染度は参考値としてお考え下さい。軸受の潤滑状態分析の結果で観察された摩耗粒子の形態は、異物の噛み込みなどで発生する切削粒子と、金属接触が厳しい場合に発生する凝着摩耗でした。転がり軸受の潤滑油でこれらの摩耗形態が確認された場合、μmに満たない油膜に外部から混入した異物が関与して摩耗が発生していると思われます。汚染度が級と若干高くなり、また、異常摩耗の早期発見パラメータであるフェログラフィーのIs値が若干高いの乗となっているのは、この異物の関与によるものと思われます。摩耗粒子から判断する摩耗形態は、切削摩耗と凝着摩耗の混在ですが、中でも切削摩耗が観察された場合は、異物が混入していない状態に比較して、寿命が分の程度に低下することが知られていますので、今後の継続使用に際しては摩耗の進行に注意が必要です。以上のことから、現時点で本軸受は継続使用可能と判断できますが、今後の摩耗状況によっては転がり軸受の寿命の指標となるフレーキングに進展することが懸念されます。対策として、油槽内を十分に清掃されると共に、運転再開後ヶ月以内に再分析を実施し、摩耗の進行状況を確認されることを推奨します。を示す粘度、水分、全酸価、IR、RBOTの各データは良好の範囲にあることから、この油は継続使用可能と判断します。
報告№109-09136 報告№111-00047 | 分析№109-001160 分析№111-000127 | 111-000127 | Iカップリング発光分光分析供試のタービン油を分析した結果、検出された金属元素は、SOAP-Tの結果表に示すように、鉄、銅、錫、亜鉛、カルシウム、ナトリウムでした。これらの検出された金属元素から発生要因を推定すると【金属元素】【発生要因】鉄、銅、錫、亜鉛・軸受等の摩耗カルシウム、ナトリウム・外部混入異物などであると思われます。フェログラフィー異常摩耗を早期に発見するためには摩耗粒子を定量化する必要があります。その定量化パラメータがIs値で、今回その値は、正常な潤滑状態を示すのマイナス乗領域でした。メタルの余寿命評価分析結果を基に当該機の軸受メタルの摩耗深さを推定しました。前述と同様の解析手順から換算した錫濃度はとなり、この錫濃度と油量リットルから、今回採油時点の摩耗深さを推定した結果、摩耗深さは.μmとなりました。軸受の初期表面粗さを一般的な初期表面粗さのμmと仮定すると、その求めた摩耗は粗さの％が摩耗したと推定されました。この程度であれば、十分に継続使用可能な状態にあると判断できます。また、前回分解点検から今回までの稼働時間時間で摺動面の表面粗さが摩耗により％減少したと考えられ、この摩耗速度を使用して余寿命を計算すると万時間程度と推定されます。なお、この余寿命は、軸受摺動面の表面粗さがμmとなる鏡面状態になり、起動・停止時に油膜が形成されにくい状態になったことを言います。計数汚染度、重量汚染度は共に良好でした。粘度、水分、全酸価、IRの各データは良好でした。を示す各データが良好であることから、潤滑油の機能は正常であったと判断します。また、固形物が沈降の影響を受け易い採油条件にもかかわらず、、およびを示す各データが良好であることから、対象設備は継続使用可能な状態にあると判断します。本試料油は、機器停止中にドレンから採油されているにもかかわらず汚染度を示すデータは良好でしたが、今後は、極力運転中もしくは停止直後の油槽中層部から採油されることを推奨します。提案今回の解析による余寿命は、前述と同様の解析手順で求めています。正確な解析を進めるため、これまでご提供いただいている項目に加えて軸受の摺動面積に関する情報をご提供下さい。この摺動面積は、軸受の寸法が分かれば当社にて推定できますので、部品図等の図面をご提供していただくことでも結構です。また、正確な解析を進めるためには更油直後の錫濃度が必要ですので、更油毎の分析の実施についてご検討下さい。
報告№102-4047 | 分析№102-02163 | 102-02163 | 本機は、前回分析結果を受け、年月日に軸受を手入れし、更油が実施されています。本試験は、ヶ月経過した時点の軸受の潤滑状態を確認することを目的としました。分析の結果、オイルリング及び軸受メタルの摩耗が確認されました。今後、オイルリングの振れ回りが増大し、潤滑油を適正にかきあげることができなくなり、油膜切れを発生させることが懸念されるため、巡視の際にオイルリングの回転状況を確認するとともに、ヶ月後に再分析を実施し、摩耗の進行状況を確認されることを推奨します。それは、異常摩耗の早期発見パラメータである、Is値がと良好の範囲にあるものの、摩耗粒子形態観察の結果、異物の噛み込み、金属表面の微少突起で発生する切削粒子、金属接触が厳しい場合に発生するシビア粒子、オイルリングの摩耗により発生した銅合金が多く見られたことD－SOAPで銅が.ppm検出されたことから判断しました。
報告№109-09136 報告№110-00320 | 分析№109-001160 分析№110-001379･1380･1381 | 110-001379_1380_1381 | ・摩耗状態D－SOAPの結果、潤滑油中からは摩耗により発生した鉄、鉛、銅、亜鉛、カルシウム、アルミニウム、ナトリウムが検出されました。検出されたこれらの金属は、粒子観察の結果から潤滑状態が正常な場合に発生する摩耗粒子、金属潤滑部が局部的に油膜切れを起して発生するシビア粒子、金属接触が厳しく、且つ、摩擦熱が高い場合に発生する黒錆でした。これらのことから、潤滑部で発生している摩耗形態は凝着摩耗であることが分かりました。異常摩耗の早期発見パラメータであるフェログラフィーのIs値がの乗とやや高いことから、サーボシリンダ内壁やポンプ内部の潤滑状態はやや厳しい状態にあると思われます。・汚染度計数汚染度は水分の影響でセンサーエラーを起して測定不能でした。・水分はppmと当社推奨の管理限界値を超えていました。今後、水分の影響で油槽内部に錆が発生し、その影響で摩耗が発生する懸念があります。結論水分の影響で金属表面で腐食摩耗が発生し、発生した鉄錆等の粒子が潤滑部に噛み込み摩耗が進行しやすい状況にありました。更油前、更油後濾過前、更油後濾過中の試料を比較表試料の比較 更油前 更油後濾過前 更油後濾過中 水分が管理限界値を超えていた 良好 良好 汚染度 測定不能 NAS級 NAS級 Is の乗 ---- のマイナス乗 D－SOAP鉄ppm . ---- . ・水分は更油前に比較して更油後濾過前、更油後濾過中の試料は当社推奨の管理限界値内にあり、その他のデータは試料共に良好でした。・汚染度更油前は水分の影響で測定不能でしたが、更油後濾過前のNAS級から更油後濾過中のNAS級にランク減少し、濾過の効果が確認されました。・摩耗状態異常摩耗の早期発見パラメータであるフェログラフィーのIs値が更油前のの乗から更油後濾過中ののマイナス乗に低下しているものの、更油後濾過中で観察された摩耗粒子も更油前同様に金属潤滑部が局部的に油膜切れを起して発生するシビア粒子、金属接触が厳しく、且つ、摩擦熱が高い場合に発生する黒錆が観察されました。さらに、D－SOAPの鉄濃度に大きな変化はありませんでした。以上のことから、濾過の効果はあるものの、鉄濃度が減少していないことから、今後バルブ類の動作障害やフィルタおよびストレーナの目詰まりが発生することが懸念されるため、濾過を継続することを推奨します。尚、濾過圧力が高いと微細な摩耗粒子がフィルタから押し出されてしまう可能性もありますので、濾過圧力を.MPa以下の低い状態で濾過することを併せて推奨します。
報告№109-09136 報告№113-00085 | 分析№109-001160 分析№113-000350 | 113-000350 | 油の劣化は確認されなかったものの、油中の汚染度は高い値でした。軸受は継続使用可能な状態にあると判断します。但し、将来的な摩耗進行の有無を確認するためにも傾向監視を継続することが有効です。定期的な分析今後懸念される摩耗の進行を監視するため、定期的に分析を実施することを推奨します。フェログラフィーおよびSOAP／D-SOAPの結果から総合的に判断した結果、継続使用は可能ですが、機器の機能を確認するためにも傾向管理が有用と考えます。フェログラフィー【定量分析：Is値】Is値は異常摩耗の早期発見パラメータのつで、摩耗粒子を定量化するために用います。今回のIs値はの乗と、高い値でした。フェログラフィー【定性分析：摩耗粒子および摩耗形態観察】分析結果から観察された代表的な粒子は、以下の通りでした。正常な摩耗粒子・潤滑状態が正常なマイルド摩耗により発生。Iカップリング発光分光分析【SOAP／D-SOAP】検出された金属元素から発生箇所を推定すると、以下の通りでした。鉄、クロム・軸受等カルシウム、ケイ素、ナトリウム・外部混入異物計数汚染度はNAS級と当社推奨の管理限界値に到達していました。フィルタ表面の異物観察で金属片、鉄錆、砂等が観察されたことから、汚染度が高い要因は、摩耗と外部混入異物の影響と思われます。粘度、水分、全酸価、IR、RBOTの各データは良好でした。尚、RBOTは、新油値に比較して大きな値であり減少傾向は確認されませんでした。このことから、酸化防止剤の消耗は確認されず、この油は継続使用可能な状態にあると判断できました。
報告№109-09136 報告№111-00463 | 分析№109-001160 分析№111-002147 | 111-002147 | 軸受は継続使用可能な状態にあると判断します。前回に比較してSOAP／D－SOAPの結果で、鉄濃度に変化はなく、異常摩耗の早期発見パラメータであるフェログラフィーのIs値がのマイナス乗と良好でした。前回に比較して計数汚染度はNAS級から等級に変化はなく、良好でした。分析結果は良好と判断します。計数汚染度計数汚染度はNAS級と当社推奨の管理限界値のNAS級以内にあり、良好と判断します。重量汚染度は.mg/mlと当社推奨の管理限界値のmg/ml以内にあり、良好と判断します。機器の潤滑状態機器の潤滑状態は正常と判断します。SOAPSOAPの結果、摩耗により発生する鉄が検出されていないことから、良好と判断します。D－SOAPD－SOAPの結果、摩耗により発生する鉄が検出されていないことから、良好と判断します。フェログラフィー異常摩耗の早期発見パラメータであるフェログラフィーのIs値がのマイナス乗と良好の範囲にあることから、潤滑状態は正常と判断します。
報告№109-09014 報告№109-09014 | 分析№109-000358 分析№109-000368 | 109-000368 | グリースの物理的性状、汚染度、軸受の潤滑状態を確認する。グリースの物理的性状グリースの物理的性状を示すIRを除く項目は良好でした。IRの結果、新グリースと異なるピークが確認されたことから、グリース名が違うか、或いは、異種グリースの混入が考えられます。グリース名を再度ご確認下さい。軸受の潤滑状態SOAPで鉄および銅、D－SOAPで鉄が検出されたものの、観察された摩耗粒子はμm以下の微小な摩耗粒子が支配的で、転がり軸受の寿命の指標となるフレーキングの発生が確認されていないことから、本軸受は継続使用可能と判断します。尚、報告書の管理表中に示しているSOAP／D-SOAPは、グリース潤滑の場合、摩耗粒子が均一に分散していないため、測定値が大きく変動することがありますので参考値としてお考え下さい。
報告№108-5071 報告№111-00708 | 分析№108-02721 分析№111-003565 | 111-003565 | 粘度および消泡性能の低下が確認されました。今後は障害予防を目的に以下の対策を推奨します。更油、或いは、部分更油粘度が低下していたことから、今後適正な粘度範囲で使用していない場合、ギヤ歯面やベアリング軌道面で油膜切れが発生し、摩耗が進行することが懸念されるため、更油、或いは、部分更油を推奨します。追加分析消泡性能が低下した場合、ギヤ歯面での油膜形成に影響が出て摩耗が進展することがありますので、フェログラフィーおよびSOAP-Tを追加して摩耗により発生する油中金属濃度や潤滑状態を確認することを推奨します。粘度粘度は.mm/sと新油値mm/sに比較して、粘度変化率は-％で、当社推奨の管理限界値である±％を超えていました。今後、適正な粘度範囲で使用していない場合、ギヤ歯面やベアリング軌道面で油膜切れが発生し、摩耗が進行することが懸念されます。泡立ち試験泡立ち試験の結果は、-と新油値が-であるのに比較して高い値となっていたことから、消泡性能が低下していることが分かりました。今後の使用状況によっては油の酸化劣化が進行したり、ギヤ歯面およびベアリング軌道面で油膜切れが発生したりする場合があるため、消泡剤の添加による消泡性能の改善など何らかの対応が必要になると思われます。分析結果粘度および消泡性能が低下していることが確認されました。粘度粘度は.mm/sと新油値mm/sに比較して、粘度変化率は-％で、当社推奨の管理限界値である±％を超えていました。泡立ち試験泡立ち試験は-と新油に比較して高い値でした。水分は.ppmと当社推奨の管理限界値の以下であり、良好と判断します。全酸価全酸価はmgKOH/gと新油値mgKOH/g以下にあり、良好と判断します。
報告№109-09136 報告№110-00435 | 分析№109-001160 分析№110-001965 | 110-001965 | 潤滑油および転がり軸受、すべり軸受は継続使用可能な状態にあるものの、摩耗が進行することが懸念されるため、以下の対策を推奨します。スラスト軸受は、摺動面が鏡面状態になっている箇所があり、安定した油膜が形成されにくい状態になっていると思われます。AHは、極めて低速で回転することから油膜が形成し難く、摩耗の進行を回避するのは困難と思われますので、定期的な分析により傾向監視することを推奨します。
報告№109-09209 報告№109-09209 | 分析№109-001583 分析№109-001617 | 109-001617 | ちょう度の結果、新グリース値に比較して上昇しになっており、軟化していることがわかりました。当社推奨の管理上限値はですが、軟化したグリースを使用した場合、グリースの漏洩や軸受で油膜切れが発生することが懸念されるため、グリースの交換を推奨します。特性低下ちょう度は当社推奨の管理上限値を超えています。ちょう度は当社推奨の管理上限値を超えています。ちょう度はと新グリース値に比較して上昇し、当社推奨の管理上限値であるを超えています。滴点は良好と判断します。滴点はと新グリース値に比較して高くなっていたものの、今回の分析結果には劣化の兆候として現れる有機物・有機化合物が確認されていないことから、基油は良好と判断します。全酸価は良好と判断します。全酸価は.mgKOH/gと新グリース値.mgKOH/g以内にあり、良好と判断します。基油は良好と判断します。酸化劣化の兆候のパラメータである有機物・有機化合物は、今回の分析結果で確認されなかったことから、基油には劣化兆候はなく良好と判断します。
報告№103-4500 報告№103-4500 | 分析№103-00234 分析№103-00234 | 103-00234 | 分析の結果、が悪く、この汚染物によるバルブの動作障害やストレーナの目詰まりが懸念されるため、早急に対策が必要です。汚染物は、主に油の添加剤成分である亜鉛の析出により発生したスラッジと考えられます。したがって、有効な対策は、このスラッジの除去です。スラッジの除去方法は、他電力で数多く実績のある当社製清浄分散剤TS－の投与と深層式濾過機による濾過が有効ですので、この方法を推奨します。重量汚染度が高いものの、その他の分析データは良好であり、重量汚染度を改善することで継続使用可能と判断します。粘度は良好と判断します。粘度は.mm/sと新油値mm/sに比較して、粘度変化率は-％で、管理限界値である％以内にあり、良好と判断します。水分は良好と判断します。水分はと管理限界値の以下であり、良好と判断します。全酸価は良好と判断します。全酸価は.mgKOH/gと新油値.mgKOH/gに比較して変化はなく、良好と判断します。IRは良好と判断します。IRはチャートに示すように新油に比較して変化はなく、良好と判断します。計数汚染度は良好と判断します。計数汚染度はNAS級と当社推奨の管理限界値内にあり、良好と判断します。重量汚染度はmg/mlと汚染されていました。重量汚染度はmg/mlと当社推奨の管理限界値のmg/mlを大きく超え、汚染されていました。機器の潤滑状態油圧モータやシリンダ等の摺動部の摩耗が若干発生していることが確認されたため、ヶ月後に再度分析を実施し、摩耗の進行状況を確認されることを推奨します。SOAPは良好でした。SOAPの結果、摩耗により発生した金属元素が検出されず、良好と判断します。尚、油の添加剤成分であるリンが、亜鉛がppm検出されました。D－SOAPは良好でした。D－SOAPの結果、摩耗により発生した鉄がと極微量であり、良好と判断します。尚、油の添加剤成分である亜鉛がppmと多く検出されており、このことからスラッジの発生が確認されました。フェログラフィーの結果、油圧モータやシリンダ等の摺動部の摩耗が若干発生していることが確認されました。フェログラフィーの結果、油圧モータやシリンダ等の摺動部の摩耗が若干発生していることが確認されたため、ヶ月後に再度分析を実施し、摩耗の進行状況を確認されることを推奨します。
報告№107-0366 報告№111-00691 | 分析№107-01900 分析№111-003527 | 111-003527 | 濾過前の試料油を分析した結果、計数汚染度が前回のNAS級から、今回NAS級に約年でランク増加していました。摩耗粒子の形態観察およびフィルタ表面の異物観察で鉄錆等が観察されたため、汚染度およびD－SOAPの鉄濃度が増加した要因は、摩耗による粒子の増加ではなく、外部から混入したと思われる異物によるものと考えられます。前回の採油箇所が給油口であるのに対して今回はドレンバルブであることから、ドレン配管内に残留していた異物を採取した可能性があります。但し、異物の混入はありましたが、潤滑異常の早期発見パラメータである摩耗過酷度を示すIs値がの乗と良好の範囲にあることから、潤滑状態は正常な状態にあると判断します。一方、RBOTが前回に比較し、min増加しています。RBOTが増加した理由は、更油、補給を実施した仮設タンクで他の軸受油と混合して濾過を実施した濾過機配管内や仮設タンクなどに油が残留していた以上のことが考えられます。お客様情報の～にはいずれにも該当せず、原因を特定するのは困難でした。但し、今回の分析結果で、酸価および粘度の各データに大きな変化はなく、異種油の混入などは確認されていないため、本試料油は継続使用可能な状態にあります。今後は、今回のRBOT値を基に潤滑油の寿命を評価します。
報告№108-0183 報告№108-0183 | 分析№108-01271 分析№108-01271 | 108-01271 | 分析の結果、全てのデータが良好であることから、本試料油は継続使用可能であり、軸受の潤滑状態も正常と判断します。は良好と判断します。計数汚染度は良好と判断します。計数汚染度はNAS級と当社推奨の管理限界値のNAS級以内にあり、良好と判断します。重量汚染度は良好と判断します。重量汚染度は.mg/mlと当社推奨の管理限界値のmg/ml以内にあり、良好と判断します。機器の潤滑状態機器の潤滑状態は正常と判断します。SOAPの結果は良好です。SOAPの結果、金属元素は検出されていないことから、良好と判断します。D－SOAPの結果は良好です。D－SOAPの結果、金属元素は検出されていないことから、良好と判断します。フェログラフィーの結果は良好です。異常摩耗の早期発見パラメータであるフェログラフィーのIs値がのマイナス乗と良好の範囲にあることから、潤滑状態は正常と判断します。
報告№109-09094 報告№109-09094 | 分析№109-000933 分析№109-000933 | 109-000933 | 分析の結果、全てのデータが良好であることから、このグリースは継続使用可能と判断します。尚、有機物・有機化合物の結果、新グリースと異なるピークが確認されたことから、グリース名が違うか、或いは、異種グリースが混入した可能性が考えられますので、グリースを再確認するとともに、異種グリースの混入の可能性についてご確認下さい。特性低下有機物・有機化合物の結果、新グリースと異なるピークが確認されたことから、グリース名が違うか、或いは、異種グリースが混入した可能性が考えられますので、グリースを再確認するとともに、異種グリースの混入の可能性についてご確認下さい。ちょう度は良好と判断します。ちょう度はと当社推奨の管理限界値であるから以内にあり、良好と判断します。滴点は良好と判断します。滴点はと新グリース値に比較して高いものの、良好と判断します。全酸価は良好と判断します。全酸価は.mgKOH/gと新グリース値.mgKOH/g以内にあり、良好と判断します。有機物・有機化合物の結果、良好と判断します。有機物・有機化合物の結果、油劣化の兆候を示すカルボン酸の吸収が確認されていないことから、良好と判断します。但し、新グリースと異なるピークが確認されたことから、グリース名が違うか、或いは、異種グリースが混入した可能性が考えられますので、グリースを再確認するとともに、異種グリースの混入の可能性についてご確認下さい。
報告№109-09136 報告№114-00256 | 分析№109-001160 分析№114-000896 | 114-000896 | 減速機は継続使用可能な状態にあると判断します。異常摩耗の早期発見のパラメータであるフェログラフィーのIs値は、レベルと正常です。したがって、潤滑油診断は、現在の周期で問題ないと思われます。フェログラフィーで観察された代表的な粒子は以下の通りです。シビア粒子・潤滑状態がやや厳しい凝着摩耗により発生。極微小領域で油膜切れが発生したことを示します。シビア粒子は、摩擦面が将来的に異常摩耗へ進展する可能性を示唆しているため、傾向監視が有用と思われます。詳細は、別紙傾向監視が必要な摩耗粒子をご覧ください。計数汚染度は良好です。
報告№106-0227 報告№106-0376 | 分析№106-01279 分析№106-02045 | 106-02045 | 濾過前の試料油を分析した結果、粘度がmm/sと新油のmm/sに比較して、粘度変化率は+％で、やや不良領域にありました。現在、ISOVGからISOVGに移行しているため異常ではなく、本試料油は継続使用可能と判断します。
報告№106-0219 報告№106-0219 | 分析№106-01240 分析№106-01240 | 106-01240 | 分析の結果、金属接触が厳しい場合に発生するシビア粒子が観察されたものの、転がり軸受の寿命の指標となるフレーキングが発生していないことから、本軸受は継続使用可能な状態にあると判断します。但し、今回の採油は直前に実施すべき廃油が実施されないまま試料油をサンプリングしているため、汚染度が高い原因がドレン弁に残留していた汚染物を採取した可能性を否定できません。次回採油の際には、必ず廃油を実施してから採油を実施することを強く推奨します。この油は継続使用可能と判断します。粘度は良好と判断します。粘度はmm/sと管理限界値以内にあり、良好と判断します。水分は良好と判断します。水分はと管理限界値の以下にあり、良好と判断します。全酸価は良好と判断します。全酸価は.mgKOH/gと新油データの.mgKOH/g以内にあり、良好と判断します。IRは良好と判断します。IRの結果、油劣化の兆候を示すカルボン酸の吸収が確認されていないことから、継続使用可能な状態にあると考えられます。計数汚染度は当社推奨の管理限界値に到達していました。計数汚染度は当社推奨の管理限界値に到達していました。計数汚染度はNAS級と当社推奨の管理限界値のNAS級に到達していました。重量汚染度はmg/mlでした。重量汚染度はmg/mlでした。機器の潤滑状態フェログラフィーの結果、外部から混入した鉄錆がやや多く観察されました。SOAPは良好と判断します。SOAPの結果、油の添加剤成分であるリンが検出されました。D－SOAPの結果、鉄が検出されました。D－SOAPの結果、摩耗により発生する鉄が検出されました。フェログラフィーの結果、外部から混入した鉄錆がやや多く観察されました。フェログラフィーの結果、異常摩耗の早期発見パラメータであるIs値がと良好の範囲にあるものの、摩耗粒子形態観察の結果、外部から混入した鉄錆がやや多く観察されました。
報告№109-09136 報告№113-00457 | 分析№109-001160 分析№113-001880 | 113-001880_date131224 | 分析の結果、良好な範囲にあるものの、計数汚染度が前回同様にNAS級とやや高い値でした。今後、油中の汚染物が軸受摺動面に噛み込み摩耗が進行することが懸念されます。軸受は、前回に比較して軸受メタルの主成分である錫が増加傾向を示しており、軸受メタルの摩耗深さを計算した結果、軸受表面は表面粗さが摩耗して鏡面になっている箇所があると推定され、今後、軸受の焼付きが懸念されます。分解点検の計画軸受メタルの一部が鏡面状態になっていると推定されることから、メタル摺動面の摩耗状態を確認するため、分解点検の計画をされることを推奨します。はフェログラフィーおよびSOAP／D-SOAPの結果から総合的に判断した結果、継続使用は可能ですが、今後の機器の機能を確認するためにも傾向管理が有用と考えます。フェログラフィー【定量分析：Is値】Is値は異常摩耗の早期発見パラメータのつで、摩耗程度を定量化するために用います。前回に比較してIs値はのマイナス乗から変化はなく、低い値でした。フェログラフィー【定性分析：摩耗粒子および摩耗形態観察】分析結果から観察された全ての粒子量は少でした。Iカップリング発光分光分析【SOAP／D-SOAP】検出された金属元素から発生箇所を推定すると、以下の通りでした。検出された金属元素 分類 鉛、銅、アンチモン、錫 軸受等 リン、カルシウム、ナトリウム 外部混入異物 軸受メタルの摩耗D-SOAPの結果、前回に比較して軸受メタルの主成分である錫がppmからppmに増加していたことから、軸受メタルの摩耗が進行していることが確認されました。分析結果から軸受メタルの摩耗深さを求めました。摩耗深さは、安全サイドで評価を行うためにD-SOAPの結果で得られている錫濃度ppmとSOAPの錫濃度ppmを足し合わせた錫濃度ppmと油量L、そして、メタル面積の約分の程度が摩耗したと仮定して求めました。その結果、メタル表面の平均的な摩耗深さは約.μmとなります。メタルの表面粗さを軸受表面の一般的な粗さであるsと仮定すると、メタルの摩耗深さがメタルの表面粗さに達し、メタルの一部が鏡面状態となっていると推定されることから、今後、焼付が発生することが懸念されます。計数汚染度は、前回に比較してNAS級から等級に変化はないものの、やや高い値でした。フィルタ表面の異物観察で金属片、鉄錆、砂等が観察されたことから、汚染度が高い要因は、摩耗と外部混入異物の影響と思われます。前回同様に、粘度、水分、酸価、IRの各データは良好でした。
報告№109-09136 報告№114-00269 | 分析№109-001160 分析№114-000990 | 114-000990 | 分析の結果、、汚染状態は共に良好の範囲にあることから、潤滑油は継続使用可能な状態にあると判断します。分析結果粘度、水分、酸価、IRの各データは良好です。計数汚染度はNAS級と当社推奨の管理限界値以下であることから、良好です。
報告№109-09136 報告№111-00297 | 分析№109-001160 分析№111-001411 | 111-001411 | 軸受は継続使用可能な状態にあると判断します。前回に比較してSOAP／D－SOAPの結果で、鉄および錫濃度に変化はなく、異常摩耗の早期発見パラメータであるフェログラフィーのIs値がのマイナス乗と良好でした。前回に比較して計数汚染度はNAS級から等級に変化はなく、良好でした。分析結果は良好と判断します。計数汚染度計数汚染度はNAS級と当社推奨の管理限界値のNAS級以内にあり、良好と判断します。重量汚染度は.mg/mlと当社推奨の管理限界値のmg/ml以内にあり、良好と判断します。機器の潤滑状態機器の潤滑状態は正常と判断します。SOAPSOAPの結果、油の添加剤成分であるリンが検出されました。摩耗により発生する鉄および錫が検出されていないことから、良好と判断します。D－SOAPD－SOAPの結果、摩耗により発生する鉄および錫が検出されていないことから、良好と判断します。フェログラフィー異常摩耗の早期発見パラメータであるフェログラフィーのIs値がのマイナス乗と良好の範囲にあり、潤滑状態は正常と判断します。
報告№109-09094 報告№109-09094 | 分析№109-000885 分析№109-000885 | 109-000885 | 分析の結果、全てのデータが良好であることから、この油は継続使用可能と判断します。特性低下全ての項目が良好の範囲にあったことから、特性低下は認められず良好と判断します。粘度は良好と判断します。粘度はmm/sと新油値mm/sに比較して、粘度変化率は.％で、当社推奨の管理限界値である±％以内にあり、良好と判断します。全酸価は良好と判断します。全酸価は.mgKOH/gと新油値.mgKOH/gに比較して高い値であるものの、有機物・有機化合物の結果、油劣化の兆候を示すカルボン酸の吸収が確認されていないことから、良好と判断します。有機物・有機化合物の結果、良好と判断します。有機物・有機化合物の結果、油劣化の兆候を示すカルボン酸の吸収が確認されていないことから、良好と判断します。酸化安定度の結果、良好と判断します。酸化安定度はminと当社推奨の管理限界値のmin以上であり、良好と判断します。汚染は良好と判断します。水分は良好と判断します。水分はppmと当社推奨の管理限界値の以下であり、良好と判断します。
報告№109-09136 報告№112-00368 | 分析№109-001160 分析№112-001537 | 112-001537_date130129 | ポンプ軸受とグリースは、継続使用可能な状態であるため、分解点検の必要はないと判断します。新グリースとの比較による評価グリースの物理的性状を示すちょう度、滴点、酸価のデータは新グリースデータを基準として評価しています。今回はグリース名が不明であったため判断できませんでしたが、今後評価する場合は、使用している新グリースを同時に分析することをご検討下さい。はフェログラフィーおよびSOAP-Tの結果から総合的に判断した結果、正常な状態にあると考えられます。フェログラフィー【定性分析：摩耗粒子および摩耗形態観察】分析結果から比較的多く観察された粒子は、以下の通りでした。正常な摩耗粒子・潤滑状態が正常なマイルド摩耗により発生。Iカップリング発光分光分析【SOAP-T】検出された金属元素から発生箇所を推定すると、以下の通りでした。鉄、鉛、銅、アンチモン、ニッケル、錫・軸受等リン、亜鉛、カルシウム、ナトリウム、アンチモン・添加剤、増ちょう剤、外部混入異物アンチモンが比較的高い値でした。転がり軸受の保持器などで摩耗やグリースの添加剤成分と推定されます。グリースの物理的性状新グリースとの比較による評価が必要です。ちょう度ちょう度はでした。グリース名が不明なため判定することが出来ませんでした。滴点滴点はでした。グリース名が不明なため判定することが出来ませんでした。酸価はmgKOH/gでした。IRで油劣化の兆候を示すカルボン酸の吸収が確認されていないことから、良好と判断します。水分グリースの水分濃度は一般的に.～％が適正であり、本試料の水分はppmであることから、良好の範囲にあると判断します。IRIRチャートの結果、油劣化の兆候を示すカルボン酸の吸収が確認されていないことから、良好と判断します。
報告№108-0204 報告№108-0199 | 分析№108-01503 分析№108-01409 | 108-01409 | 、軸受の潤滑状態を確認する。今回の採油は、対象設備の停止中に排油口から実施しているため、油循環中に採油した場合に比較し、油中粒子の沈降の影響を受け、分析データが高濃度に出る可能性があります。今回の分析は以上のことを踏まえて結果を検討しました。分析の結果、今回の採油が高濃度になっていると思われる対象設備停止中の排油口から行われた採油にもかかわらず、全てのデータが良好の範囲にありました。このことから、機器の潤滑状態は正常であり、この油は継続使用可能と判断します。尚、上述しましたように今回の採油は対象設備の停止中の採油であるため、油中の摩耗粒子などが平均的に分散した状態とはいえない状態で採油されている可能性があります。採油は、粒子の沈降の影響を少なくすることが重要であり、そのため油中粒子が均一な分散状態で実施されることを併せて推奨します。
報告№109-09094 報告№110-00627 | 分析№109-000875 分析№110-002740 | 110-002740 | は良好と判断します。尚、RBOTがminと新油値のminに比較してmin減少していました。このまま継続使用した場合、この減少傾向から限界値に到達するのは、別紙図RBOTの減少傾向に示すように時間と推定されました。潤滑油は継続使用可能な状態にあると判断します。≪状態監視とパラメータ≫分析の目的および各分析のパラメータは以下の通りです。特性低下目的：油の分析結果から、や劣化傾向ならびに添加剤の消耗程度、残存寿命などを確認する。粘度JISK全酸価JISK赤外線吸収スペクトルJISK酸化安定度試験JISK汚染目的：油の分析結果から、砂塵あるいは水・異種油などによるや、異物混入の有無を確認する。水分JISK計数汚染度JISB重量汚染度JISB光学顕微鏡観察摩耗目的：油中の摩耗粒子を分析する事により、回転・摺動部の潤滑状態、摩耗劣化の程度、余寿命などを解析する。摩耗診断電子顕微鏡観察JISKX線マイクロアナリシス油中金属濃度）JISK≪分析結果≫特性低下粘度：良好粘度値mm/sの新油値mm/sに対する変化率は+.％であり、当社推奨の管理限界値±％以内に留まっています。全酸価：良好全酸価.mgKOH/gは新油値の.mgKOH/g以内にあることから、問題は無いと判断します。赤外線吸収スペクトル：良好酸化安定度試験：良好酸化安定度試験の結果、数値minは当社推奨の管理限界値min以上に留まっており、現時点での使用は可能と判断します。汚染水分：良好水分値ppmは当社推奨の管理限界値以内に留まっています。計数汚染度：今回は実施していません。重量汚染度：今回は実施していません。光学顕微鏡観察：今回は実施していません。摩耗摩耗診断電子顕微鏡観察・X線マイクロアナリシス：今回は実施していません。油中金属濃度：今回は実施していません。
報告№109-09094 報告№109-09094 | 分析№109-000892 分析№109-000892 | 109-000892_100127 | 分析評価者：佐々木義憲保有資格：ICMLMLAⅠ設備保全技能士級ISO-準拠機械状態監視診断技術者カテゴリーⅠ分析の結果、全てのデータが良好である事から、この油は継続使用可能と判断します。≪状態監視とパラメータ≫分析の目的および各分析のパラメータは以下の通りです。特性低下目的：油の分析結果から、や劣化傾向ならびに添加剤の消耗程度、残存寿命などを確認する。粘度JISK全酸価JISK赤外線吸収スペクトルJISK酸化安定度試験JISK汚染目的：油の分析結果から、砂塵あるいは水・異種油などによるや、異物混入の有無を確認する。水分JISK計数汚染度JISB重量汚染度JISB光学顕微鏡観察摩耗目的：油中の摩耗粒子を分析する事により、回転・摺動部の潤滑状態、摩耗劣化の程度、余寿命などを解析する。摩耗診断電子顕微鏡観察JISKX線マイクロアナリシス油中金属濃度）JISK≪分析結果≫特性低下粘度：良好粘度値mm/sの新油値mm/sに対する変化率は+.％であり、当社推奨の管理限界値±％以内に留まっています。全酸価：良好全酸価.mgKOH/gは新油値の.mgKOH/gに比較し高くはあるものの、有機物・有機化合物試験の結果で油劣化の兆候を示すカルボン酸の吸収が見られないことから問題は無いと判断します。赤外線吸収スペクトル：良好酸化安定度試験：良好酸化安定度試験の結果、数値minは当社推奨の管理限界値min以内に留まっており、現時点での使用は可能と判断します。汚染水分：良好水分値は当社推奨の管理限界値以内に留まっています。計数汚染度：今回は実施していません。重量汚染度：今回は実施していません。光学顕微鏡観察：今回は実施していません。摩耗摩耗診断電子顕微鏡観察・X線マイクロアナリシス：今回は実施していません。油中金属濃度：今回は実施していません。
報告№103-4571 | 分析№103-03212 | 103-03212 | 依頼経緯臨海プラズマ試験装置JT－の運転に必要な電力を供給するための設備のひとつ加熱用発電設備MGの定格運転時に予期しないタイミングにブレーキが作動した。目的本試験は、ガラス繊維を含むブレーキパッドの摩耗粉が軸受潤滑油内に混入しているか、その有無を確認することと、混入していた場合の軸受摺動面への影響を確認することを目的とした。ブレーキパット混入の有無ブレーキパッド材には、ガラス繊維が混合・成型されており、ブレーキパッドが摩耗した場合、油中に摩耗、脱落したガラス繊維が含まれる事が予想される。そのため、油中異物にこのガラス繊維があるか、その有無を確認した。確認用の試料作成はフェログラフィーで行い、ガラス板上に油中の異物を捕捉した。これを、光学顕微鏡、電子顕微鏡で表面観察し、X線マイクロアナライザーで組成分析を行った。その結果、外部から混入した砂、鉄錆等の異物が確認されたものの、摩耗、脱落したと思われるガラス繊維は確認されなかった。摩耗への影響ブレーキパッドに含まれているガラス繊維は確認されなかったが、観察された汚染物は、外部から混入したと思われる鉄錆、砂等の異物、および、内部の摩耗により発生した鉄系摩耗粒子であった。但し、観察された量が比較的少量であり、このことから潤滑状態は良好と判断する。
報告№104-6032 | 分析№104-00530 | 104-00530 | 精点Aを実施した結果、摩耗粒子形態観察で、外部から混入した鉄錆がやや多く観察されました。混入による影響は、直ちにないと思われます。又、計数汚染度がNAS級とやや高く、光学顕微鏡写真に示すように、外部から混入した鉄錆が見られました。今後、汚染の原因となっている鉄錆が軸受摺動面に噛み込み摩耗が進行する場合があるため、～ヶ月以内に精点Bを実施し、汚染状況及び摩耗の進行状況を確認されることを推奨します。これらのことは、計数汚染度がNAS級とやや高く、粒子分布を詳細に見るとμm以上の大型の粒子が多いこと異常摩耗の早期発見パラメータであるフェログラフィーのIs値が、と良好の範囲にあるものの、摩耗粒子形態観察で、外部から混入した鉄錆がやや多く観察されたこと光学顕微鏡写真に示すように、鉄錆が多く見られたこと以上のことから判断しました。
報告№109-09136 報告№110-00326 | 分析№109-001160 分析№110-001404 | 110-001404 | 摩擦面で発生している摩耗の形態や潤滑状態は、フェログラフィーで得られた摩耗粒子の観察結果から評価します。同法は、摩耗粒子を含んだ試料油を磁力で油と粒子とに分離する技術で、分離された摩耗粒子を解析することによって潤滑状態の健全性や摩耗粒子の発生原因を診断するものです。摩耗粒子と摩耗形態観察された粒子は、潤滑状態が正常な場合に発生する摩耗粒子金属潤滑部が局部的に油膜切れを起して発生するシビア粒子でした。以上から、潤滑部で発生している摩耗は正常なマイルド摩耗と、やや厳しい摩耗形態の凝着摩耗が発生していることが分かりました。潤滑状態異常摩耗の早期発見パラメータとして摩耗粒子を定量化して評価するフェログラフィーのIs値は、潤滑状態が正常であるの乗となっていました。汚染度水分濃度は、前回同様に管理基準以内にあり良好でした。粘度、全酸価、RBOTの各データは、前回同様に管理基準以内にあり良好でした。潤滑油は継続使用可能な状態にあるものの、軸受摺動面で局部的な油膜切れによる摩耗が僅かに発生していますので、以下の対策が必要です。今後、摩耗の進行状況を監視するため、定期的に分析を実施し、摩耗の進行状況を確認することを推奨します。傾向監視のための次回採油時期は、理論的に求めると最短で約時間となります。この時間は、油中汚染物が均一になるために必要とする時間であり、この時間を経過すれば、再分析の結果から潤滑状態の傾向を確認することが可能となります。理論時間を参考に次回採油時期を検討されることを提案します。なお、次回はすべり軸受の摩耗程度を確認するため、油中金属元素濃度を追加実施することを推奨します。当社では、油中金属元素濃度の結果と油量から軸受の摩耗体積を算出することが可能です。また、軸受摺動面の面積が確認できる情報をご提供いただければ、軸受の摩耗程度を評価することが可能となりますので、次回分析時には軸受の寸法、材質に関する情報をご提供下さい。
報告№108-0008 報告№108-0014 | 分析№108-00042 分析№108-00082 | 108-00082 | 今回の採油は、機器停止中にドレンプラグから全量抜き取り時に合わせて実施しているため、油循環中に採油した場合に比較し、油中粒子の沈降の影響を受け、分析データが高濃度に出る可能性があると思われます。今回の分析は以上のことを踏まえて結果を検討しました。分析の結果、計数汚染度がやや高い値でした。異常摩耗の早期発見パラメータであるフェログラフィーのIs値がやや高く、摩耗粒子の形態観察でマイルド潤滑状態で発生する摩耗粒子、銅合金、外部から混入したと思われる鉄錆、砂が観察されたものの、転がり軸受の寿命の指標となるフレーキングが発生していないことから、潤滑状態は正常と判断します。但し、銅を使用した箇所の摩耗が確認されたため、銅を使用した箇所がないかを確認し、摩耗箇所を特定することを推奨します。今回の採油がドレンプラグから機器停止中に採油を実施しているため、観察された異物は、ドレン配管内部に残留していた汚染物が検出された可能性が高いと思われます。尚、上述しましたように、今回の採油は停止中の採油であるため、循環中の採油に比較してデータが高目に出る可能性があります。これは、運転中の採油であったなら今回データより低い値になることが考えられます。次回採油は、粒子の沈降の影響を極力抑え、油中粒子が均一な分散状態に近い状態で採油が実施できるように、主機運転中、または停止直後に採油を実施されることを推奨します。
報告№109-09136 報告№112-00624 | 分析№109-001160 分析№112-002684 | 112-002684 | 潤滑油は継続使用可能な状態にあると判断します。粘度、全酸価、IR、RBOTの各データは良好でした。油の余寿命は、使用油の使用期間または使用時間が不明であったため、ご依頼の油の余寿命に関する検討は行えませんでした。ただし、今回の結果がmin、新油値がminであったことから、酸化防止剤の残存量は％でした。可能であれば、使用期間、あるいは使用時間の情報をご提供下さい。水分は良好でした。
報告№108-5033 報告№108-5033 | 分析№108-01107 分析№108-01107 | 108-01107 | トライボ診断の結果、泡立ち試験を除く項目は良好でした。泡立ち試験の結果は、-と新油値の-に比較して高い値でした。消泡性能が低下していることが確認されたことから、今後の使用時間によっては、油の酸化劣化が進行したり、ギヤ歯面およびベアリング軌道面で油膜切れが発生したりする場合があるため、消泡剤の添加による消泡性能の改善が必要になると思われます。一方、摩耗粒子の形態観察でμm以下の小さな摩耗粒子が観察され、潤滑状態指数は-.と濾過設備のない機器であれば、正常な潤滑状態にあると判断できる状況でした。但し、ギヤボックスの油系統にはインラインフィルタとオフラインフィルタがあり、μmサイズ以上の粒子の大部分は捕捉され、異常な摩耗状態が発生したとしても正常な潤滑状態にあると誤認してしまう可能性があります。フィルタの捕捉の影響による誤認を避けるため、今後の診断に当たっては、これまでの採油箇所に加え、インラインフィルタやオフラインフィルタの捕捉物も分析し、その結果から潤滑状態を評価することを推奨します。尚、フィルタ捕捉物の分析を実施する際には、フィルタ流量、フィルタ使用時間などの追加情報が必要です。是非ご提供下さい。泡立ち試験の結果、消泡性能が低下していることが確認されました。粘度は良好。粘度はmm/sと新油値mm/sに比較して、粘度変化率は-％で、当社推奨の管理限界値である±％以内にあり、良好と判断する。粘度はmm/sでした。粘度はmm/sでした。粘度指数はでした。粘度指数はでした。泡立ち試験は-でした。泡立ち試験は-と新油に比較して高い値でした。消泡性能が低下していることが確認されました。水分は良好。水分はppmと当社推奨の管理限界値の以下であり、良好と判断します。全酸価は良好。全酸価は.mgKOH/gと新油値.mgKOH/g以内であり、良好と判断します。機器の潤滑状態精密な濾過設備がない機器であれば、潤滑状態指数は正常の範囲にあると判断します。潤滑状態指数は正常の範囲にあると判断します。異常摩耗の早期発見パラメータである潤滑状態指数が-.と、精密な濾過設備がない機器であれば、潤滑状態指数は正常の範囲にあると判断します。
報告№109-09375 報告№110-00091 | 分析№109-002517 分析№110-0000349 | 110-000349 | ・摩耗状態D－SOAPの結果、潤滑油中からは鉄が検出されました。検出された金属は、粒子の観察結果から異物の噛み込みなどで発生する切削粒子でした。これらのことから、潤滑部では切削摩耗が発生していることが分かりました。異常摩耗の早期発見パラメータであるフェログラフィーのIs値がの乗と高い範囲にあることから、潤滑状態は厳しい状態にあると思われます。摩耗形態の中でも切削摩耗は、異物が混入していない状態に比較して摩耗進行速度が速く注意が必要で、定期的なトライボ診断による状態監視が必要と考えます。切削摩耗がギヤ歯面で発生した場合も注意が必要ですが、減速機では転がり軸受が使用されていることが多く、この転がり軸受でも切削摩耗が発生することが想定されます。転がり軸受で切削摩耗が発生した場合、切削摩耗により生じた軌道面の損傷が起点となって、転がり軸受の寿命となるフレーキングに進展し寿命が分の程度に低下することも知られています。切削摩耗発生の原因となる混入異物が残留している場合、この異物により切削摩耗が継続して発生する可能性があります。このように、潤滑状態に影響のある因子が残っていると思われます。・汚染度計数汚染度は良好でした。ギヤおよび軸受は継続使用可能な状態にあるものの、以下の対策が必要です。今後、切削摩耗等の進行を監視するため、定期的に分析を実施し、摩耗の進行状況を確認されることを推奨します。次回分析の時期を理論的に求めたところ、最短で約時間となります。この時間は、油中汚染物が均一になるために必要とする時間であり、この時間を経過すれば、再分析の結果から状態の傾向を確認することが可能となりますので、これを参考に次回分析時期を検討されることを提案します。尚、トライボ診断では、バックラッシの増加量を分析結果から計算できますので、構造が確認できる図面、ギヤの形式、歯形、モジュール、歯数、歯幅をお知らせ下さい。計算結果をご報告いたします。計数汚染度は良好と判断します。計数汚染度計数汚染度はNAS級と当社推奨の管理限界値のNAS級以内にあり、良好と判断します。重量汚染度は.mg/mlでした。機器の潤滑状態摩耗粒子の形態観察の結果、異物の噛み込みなどで発生する切削粒子が比較的多く観察されました。SOAPSOAPの結果、油の添加剤成分であるリンが検出されました。摩耗により発生する鉄が検出されていないことから、良好と判断します。D－SOAPD－SOAPの結果、摩耗により発生する鉄が検出されました。フェログラフィー異常摩耗の早期発見パラメータであるフェログラフィーのIs値がの乗とやや高く、摩耗粒子の形態観察の結果、異物の噛み込みなどで発生する切削粒子が比較的多く観察されました。
|  | 113-001427 | 分析の結果、油の劣化進行は確認されなかったものの、水分は更油が必要な濃度をやや超えていました。対象設備は継続使用可能な状態にあると判断します。但し、今後の摩耗進行の有無を確認するためにも傾向監視を継続することが有効です。更油或いは部分更油による水分濃度の調整水分の影響により金属表面で腐食摩耗が発生し、発生した鉄錆等の粒子が潤滑部に噛み込み摩耗が進行することがありますので、更油或いは部分更油などにより相対的に水分濃度を低くするなどの方法を推奨します。定期的な分析今後懸念される切削摩耗、凝着摩耗の進行を監視するため、定期的に分析を実施することを推奨します。はフェログラフィーおよびSOAP-Tの結果から総合的に判断した結果、継続使用は可能ですが、機器の機能を保持するためにも傾向管理が有用と考えます。フェログラフィー【定量分析：Is値】Is値は異常摩耗の早期発見パラメータのつで、摩耗粒子を定量化するために用います。Is値はの乗と、低い値でした。フェログラフィー【定性分析：摩耗粒子および摩耗形態観察】分析結果から比較的多く観察された粒子は、以下の通りでした。切削粒子・異物や金属表面の微小突起による切削摩耗により発生。シビア粒子・潤滑状態がやや厳しい凝着摩耗により発生。金属潤滑部が局部的に油膜切れを起していると考えられます。観察された摩耗粒子の中でも切削粒子、シビア粒子は、将来的な摩耗の進行に繋がる可能性を示唆しているため、傾向監視が必要と思われます。摩耗形態の中でも切削摩耗は摩耗進行速度が速く、転がり軸受でこの摩耗形態が発生した場合には寿命が分の程度に低下することも知られており、切削摩耗により生じた軌道面の損傷が起点となって転がり軸受の寿命となるフレーキングに進展することから傾向監視による経過監視が必要です。切削摩耗の発生原因となる混入異物が残留している場合、この異物により切削摩耗が継続して発生する可能性があります。シビア粒子は、凝着摩耗に分類されます。この摩耗粒子は、ギヤ歯面や軸受軌道面で凝着、破断を繰り返し、この過程で生じる移着粒子が成長して摩耗粒子となります。そのため、ギヤ歯面や軸受軌道面では局部的に油膜切れが発生していることを示しています。この状態が継続した場合、摩耗粒子のサイズは徐々に大型化していき、設備の損傷に至る場合がありますので、傾向監視が必要です。Iカップリング発光分光分析【SOAP-T】検出された金属元素から発生箇所を推定すると、以下の通りでした。鉄、鉛、銅、錫・ギヤ、軸受等リン・添加剤カルシウム、アルミニウム、ケイ素、ナトリウム・外部混入異物粘度粘度は、.mm/sと新油値の.mm/sに比較して粘度変化率が+.％となっており、当社推奨の管理限界値である±％以内であり、良好と判断します。水分はと当社推奨の管理限界値を僅かに超えていました。今後、水分の影響で金属表面に錆が発生し、その影響で摩耗が発生する懸念があります。酸価は.mgKOH/gと新油値.mgKOH/gに比較して大きな変化はなく、良好と判断します。潤滑油および設備の劣化比較と傾向はフェログラフィーおよびSOAP-Tの結果から総合的に判断した結果、前回同様に傾向管理が必要な状態にあると考えられます。フェログラフィー【定量分析：Is値】Is値は前回に比較してのマイナス乗から乗に上昇しているものの良好の範囲にあり、低い値でした。フェログラフィー【定性分析：摩耗粒子および摩耗形態観察】前回同様にシビア粒子が比較的多く観察されました。また、今回は切削粒子が比較的多く観察されました。Iカップリング発光分光分析【SOAP-T】前回同様に鉄はと変化はありませんでした。粘度粘度は前回に比較して.mm/sから.mm/sに低下し、前回同様に当社推奨の管理限界値以内にありました。水分は前回に比較して.ppmからppmに増加し、当社推奨の管理限界値を僅かに超えていました。酸価は前回に比較して.mgKOH/gから.mgKOH/gに僅かに上昇していました。
報告№108-5071 報告№110-00727 | 分析№108-02721 分析№110-003370 | 110-003370 | 潤滑油は継続続使用可能な状態にあるものの、今後は障害予防を目的に以下の対策を推奨します。追加分析消泡性能が低下した場合、ギヤ歯面での油膜形成に影響が出て摩耗の発生が進展することがあります。今後は消泡性能低下の影響により摩耗が進展する可能性がありますので、フェログラフィーおよびSOAPを追加することを推奨します。分析結果泡立ち試験の結果、消泡性能が低下していることが確認されました。粘度粘度はmm/sと新油値mm/sに比較して、粘度変化率は-％で、当社推奨の管理限界値である±％以内にあり、良好と判断します。泡立ち試験泡立ち試験は-と新油に比較して高い値でした。水分はと当社推奨の管理限界値の以下であり、良好と判断します。全酸価全酸価はmgKOH/gと新油値mgKOH/g以下であり、良好と判断します。
報告№109-09448 報告№110-00299 | 分析№109-002802 分析№110-001178 | 110-001178 | 摩耗状態摩耗状態は、潤滑油中に含まれる金属成分と濃度を調査し、その結果で評価します。油中金属の分析は、試料油を以上の高温で発光させ、その光を分光器で分光し、分光によって得られた金属固有の波長と光の強度から元素の種類と濃度を特定するIカップリング発光分光分析法を用います。今回の試料はガスタービン油でしたが、検出された金属元素は、SOAPの結果表に示すように、ニッケル、錫、リン、亜鉛、カルシウム、バリウム、ケイ素、ナトリウム、ホウ素でした。これら検出された金属元素から発生箇所を推定すると、ニッケル、錫・軸受等リン・オイル添加剤亜鉛、カルシウム、バリウム、ケイ素、ナトリウム、ホウ素・外部混入異物であると思われます。このうち、機械部品が摩耗したと思われる元素はのグループです。潤滑状態の評価は、摩耗粒子の形状や形態から判断します。本試料の場合、観察された摩耗粒子は正常な潤滑状態で発生するものが支配的であったことから、潤滑状態は良好であることがわかりました。一方、異常摩耗の早期発見パラメータとして摩耗粒子を定量化して評価するフェログラフィーのIs値は、良好な潤滑状態と判断できるの乗となっていました。これまでの研究と実績から、Is値の指数部が乗の範囲にある場合は、良好な潤滑状態にあると判断できます。したがって、本試料の軸受等の潤滑部は正常な潤滑状態にあると考えられます。汚染度計数汚染度、重量汚染度は共に良好でした。粘度、水分、全酸価、IRは、油名が不明であったため、新油データとの比較ができず評価できませんでした。結論軸受は継続使用可能な状態にあるものの、以下の対策が必要です。を示す粘度、水分、全酸価、IRは、貴揚排水機場で使用されている新油と比較して評価するのが望ましいことから、今後評価する場合は、充填用の新油を同時に分析することをご検討下さい。IRの結果、油劣化の兆候を示すカルボン酸の吸収が確認されていないことから、油の劣化は進行していないことが確認されました。なお、油の劣化状況をより精密に判定するには新油との比較が必要です。現在使用している貴揚排水機場保有の新油をご提供下さい。粘度粘度はmm/sと新油値mm/sに比較して、粘度変化率は+％で、当社推奨の管理限界値である±％以内にあり、良好と判断します。但し、粘度は現在使用している貴揚排水機場保有の新油分析結果を基準に管理する方法が望ましく、新油をご提供下さい。水分はppmと当社推奨の管理限界値のを超えていました。ガスタービン油は、新油値でも含水量が多い油種があるため、現在使用している貴揚排水機場保有の新油分析結果を基準に管理する方法が望ましく、新油をご提供下さい。全酸価全酸価は.mgKOH/gでした。IRで油劣化の兆候を示すカルボン酸の吸収が確認されていないことから良好と判断します。なお、全酸価は現在使用している貴揚排水機場保有の新油の分析結果を基準に管理する方法が望ましいため、新油をご提供下さい。IRIRの結果、油劣化の兆候を示すカルボン酸の吸収が確認されていないことから、良好と判断します。尚、IRは現在使用している貴揚排水機場保有の新油の分析結果を基準に管理する方法が望ましいため、新油をご提供下さい。は良好と判断します。計数汚染度計数汚染度はNAS級と当社推奨の管理限界値内にあり、良好と判断します。重量汚染度はmg/mlと当社推奨の管理限界値内にあり、良好と判断します。機器の潤滑状態機器の潤滑状態は正常と判断します。SOAPによる油中金属濃度SOAPによる油中金属濃度の結果、ニッケル、錫、油の添加剤成分と思われるリン、外部から混入したと思われる亜鉛、バリウム、ケイ素、ホウ素が検出されました。SOAPによる油中金属濃度SOAPによる油中金属濃度の結果、外部から混入したと思われるカルシウム、ナトリウムが検出されました。摩耗粒子診断摩耗粒子診断の結果、異常摩耗の早期発見パラメータであるIs値がの乗と良好の範囲にあることから、潤滑状態は正常と判断します。
報告№108-0411 報告№110-00710 | 分析№108-02744 分析№110-003296 | 110-003296_date110401 | 本試料油の添加剤は、一般に、タービン油に比較して極圧添加剤や摩耗防止剤などの濃度が高く、この影響でRBOT試験の結果が変動する傾向があります。そのため、コンプレッサー油の余寿命の評価をタービン油と同等の精度で得るには、RBOTの結果に加え、粘度、水分、全酸価、IRなどのデータを総合的に判断することが必要です。分析の結果、油の粘性を示す粘度は、新油値のmm/sに比較して粘度変化率が+％のmm/sとほぼ変化はなく、また油中のスラッジの発生量を示す全酸価は、新油値の.mgKOH/gに対して.mgKOH/gで変化が見られず劣化は確認されなかった。さらにはIRの結果でも油が劣化した場合に発生するカルボン酸の発生も確認されず、酸化防止剤の残存量を示すRBOTは、限界値minに比較して、十分に残量があるminであった以上のように、の健全性を示す各パラメータは全て良好であり、潤滑油の劣化は確認されませんでした。別紙RBOTの減少傾向から油の余寿命を求めた結果、本試料は直近の更油から起算して稼働時間が時間まで使用可能であることが分かります。なお、IRの結果、新油のIRスペクトルと一致しない箇所が確認されたことから、異種油の混入または油名の誤りなどが考えられます。汚染度油中の水分を計測した結果、水分は.ppmと新油と同等であり、継続使用可能な状態にあることが確認されました。潤滑油は継続使用可能な状態にあるものの、IRの結果から異種油の混入または油名の誤りの可能性がありますので、使用油名を再度ご確認下さい。
報告№108-0204 報告№108-7006 | 分析№108-01503 分析№108-01864 | 108-01864 | 初期試験を実施した結果、計数汚染度がNAS級と初期値としてはやや高い値でした。摩耗粒子の形態観察の結果から、局部的な高圧・高温で発生するフリクションポリマがやや多く観察され、またフィルタ表面の異物観察で鉄錆、砂等が観察されたことから、汚染度が高い要因は、フリクションポリマと外部混入異物の影響によるものと考えられました。フリクションポリマは、軸の振れ回り量の変動等により摺動面への油供給量が不足するなどして、摺動面が局部的に高圧・高温状態となって発生することが分かっており、この状態が確認された場合、摩擦熱による油劣化に注意が必要です。今後、軸受温度が若干上昇気味になることが考えられますので、パトロール時に温度の変化を注意深く監視する必要があると思われます。また、これらの異物が軸受摺動面に噛み込み摩耗が進行することが懸念されるため、ヶ月毎にあと回初期試験を実施し、油の劣化状況及び摩耗の進行状況の確認をされることを推奨します。これらのことは、計数汚染度がNAS級と初期値としてはやや高い値であること異常摩耗の早期発見パラメータであるフェログラフィーのIs値がのマイナス乗と良好の範囲にあるものの、摩耗粒子の形態観察の結果、局部的に高圧・高温となる場合に発生するフリクションポリマがやや多く観察されました。フィルタ表面の異物観察で鉄錆、砂等が観察されたこと以上のことから判断しました。
報告№105-0249 | 分析№105-01653 | 105-01653 | 粘度がmm/sと新油のmm/sに比較して、粘度変化率は+％で、処置領域にありました。現在、ISOVGからISOVGに移行しているため異常ではなく、本試料油は継続使用可能と判断します。
報告№109-0001 報告№109-0001 | 分析№109-00003 分析№109-00003 | 109-00003 | トライボ診断を実施し、、汚染度、潤滑状態を確認する。分析の結果、計数汚染度、重量汚染度共に当社推奨の管理限界値を超えていることが分かりました。汚染度が管理限界値を超えたのは、摩耗粒子診断およびフィルタ表面の異物観察で銅合金が多く観察され、SOAPの結果、銅、亜鉛、鉛、錫が比較的多く検出されたことから、軸受メタルおよび銅を使用した箇所、例えばオイルリング等の摩耗によるものと考えられました。今後、オイルリングの摩耗であった場合、摩耗が進行するにつれて、潤滑油を適正にかきあげることが出来なくなるなどの原因で、軸受摺動面で油膜切れを発生させることが懸念されるため、日常点検の際にオイルリングの回転状況を確認するとともに、更油ヶ月後とヶ月後の回分析を実施し、摩耗の進行速度を確認することを推奨します。尚、スラッジの発生により重量汚染度が高くなっておりますので、今後、更油を実施する際には油槽内の清掃と油濾過機による新油の補充を実施されることを推奨します。また、スラッジの発生が、今後増大するようであれば、油種の変更も検討することを併せて推奨します。は良好と判断します。粘度は良好と判断します。粘度はmm/sと新油値mm/sに比較して、粘度変化率は-.％で、当社推奨の管理限界値である±％以内にあり、良好と判断します。水分は良好と判断します。水分はと当社推奨の管理限界値の以内にあり、良好と判断します。全酸価は良好と判断します。全酸価は.mgKOH/gと新油値.mgKOH/gに比較して高い値を示しているものの、IRの結果、油劣化の兆候を示すカルボン酸の吸収が確認されていないことから、良好と判断します。IRの結果、良好と判断します。IRの結果、油劣化の兆候を示すカルボン酸の吸収が確認されていないことから、良好と判断します。計数汚染度、重量汚染度共に当社推奨の管理限界値を超えています。計数汚染度は当社推奨の管理限界値を超えています。計数汚染度はNAS級以上と当社推奨の管理限界値のNAS級を超えています。重量汚染度は当社推奨の管理限界値を超えています。重量汚染度はmg/mlと当社推奨の管理限界値のmg/mlを超えています。機器の潤滑状態SOAPによる油中金属濃度の結果、銅、亜鉛、鉛、錫が比較的多く検出されています。摩耗粒子診断の結果、銅合金がやや多く観察されています。SOAPによる油中金属濃度の結果、鉛、銅、亜鉛が比較的多く検出されています。SOAPによる油中金属濃度の結果、鉛、銅、亜鉛が検出されています。SOAPによる油中金属濃度の結果、銅、亜鉛、鉛、錫が比較的多く検出されています。SOAPによる油中金属濃度の結果、鉄、鉛、銅、錫、亜鉛、外部から混入したと思われるカルシウム、ナトリウムが検出されています。摩耗粒子診断の結果、銅合金がやや多く観察されています。摩耗粒子診断の結果、異常摩耗の早期発見パラメータであるのIs値がのマイナス乗と良好の範囲にあるものの、銅合金が多く観察されています。
|  | 113-002198 | フェログラフィーで観察された代表的な摩耗粒子は以下の通りです。疲労摩耗粒子・繰返し応力による金属疲労で発生。大型化するとフレーキングの発生が懸念されます。観察された摩耗粒子のサイズはμm以下と微小であることから、継続使用可能と判断しますが、摩耗の進行により摩耗粒子が大型化する可能性もあるため、引続き摩耗推移の監視が有用です。SOAP-Tの結果、鉛、銅、錫が比較的高い値であり、これらを使用した箇所の摩耗が懸念されます。その中でも銅は、転がり軸受の保持器で使用していることがあり、本軸受の保持器が銅合金である場合、今後、摩耗が進行することで転動体とのギャップが大きくなると共に振動が増大し、摩耗の進行につながることが懸念されます。
報告№108-0202 報告№108-0202 | 分析№108-01492 分析№108-01492 | 108-01492 | 分析の結果、摩耗粒子の形態観察で金属接触が厳しい場合に発生するシビア粒子がやや多く観察されたことから、ギヤ歯面、転がり軸受の軌道面では、共に潤滑状態が厳しいことが分かりました。今後更に摩耗が進行することが懸念されるため、定期的に分析を実施し、摩耗の進行状況を確認されることを推奨します。尚、トライボ診断では、バックラッシの増加量を分析結果から計算できますので、構造が確認できる図面、ギヤの形式、歯形、モジュール、歯数、回転数、増速比、歯幅をお知らせ下さい。計算結果をご報告いたします。計数汚染度は良好と判断します。計数汚染度は良好と判断します。計数汚染度はNAS級と当社推奨の管理限界値のNAS級以内であり、良好と判断します。重量汚染度はmg/mlでした。重量汚染度はmg/mlでした。機器の潤滑状態フェログラフィーの結果、金属接触が厳しい場合に発生するシビア粒子がやや多く観察されました。SOAPの結果は良好です。SOAPの結果、油の添加剤成分であるリンが検出されました。摩耗により発生する鉄が検出されていないことから、良好と判断します。D－SOAPの結果、鉄が検出されました。D－SOAPの結果、摩耗により発生する鉄が検出されました。フェログラフィーの結果、金属接触が厳しい場合に発生するシビア粒子がやや多く観察されました。フェログラフィーの結果、異常摩耗の早期発見パラメータであるIs値がの乗とやや高く、摩耗粒子の形態観察の結果、金属接触が厳しい場合に発生するシビア粒子がやや多く観察されました。
|  | 100-01444 | 分析の結果、スラッジの発生量を確認するために実施した重量汚染度は.mg/mlと当社推奨の管理限界値内にあり、規格に定められた通り行われた分析方法では、スラッジの発生は確認されませんでした。そこで、規格より、更に精度良く行う方法として、.μmポアサイズのフィルタで試料油を濾過し、スラッジの有無を確認したものの.μmフィルタでもスラッジは確認されませんでしたが、これは、本圧油装置に精密な濾過装置が常設されており、この装置により、油中に浮遊していたスラッジが濾過装置により捕捉されているためと考えられました。但し、油中には写真bに示すように幅μm程度の繊維が確認されており、この繊維がバルブのスプール等に噛み込み、動作障害を発生する場合があります。以上のことから、浮遊しているスラッジが濾過装置のフィルタに捕捉されているかを確認するため、フィルタ付着物を分析されることを推奨します。フィルタ付着物にスラッジが確認された場合、配管や集油槽の内壁に付着している可能性が高く、今後、その付着したスラッジが剥離し、バルブ類の固着現象を発生させる可能性があるため、対策として、スラッジを溶解できる当社製清浄分散剤TS－を投与し、配管や集油槽内壁に付着しているスラッジを溶解・分散することを合せて推奨します。尚、本考察は、電磁弁のコイル等が損傷しておらず、機械的動作が全て正常である事を前提としております。油自身の性状を示す分析データは全て良好であり、この油は継続使用可能と判断します。
報告№109-09136 報告№111-00053 | 分析№109-001160 分析№111-000189 | 111-000189 | 更油からの使用時間をもとに潤滑油の余寿命を評価したところ、潤滑油は次回定検まで使用可能と判断できました。次回定検時に更油を実施しない場合は、酸化安定度を知るための分析を実施し、余寿命を確認することを推奨します。酸化安定度はminであり、当社推奨の管理限界値のmin以上であることから、良好と判断します。
報告№101-0302 | 分析№101-02894 | 101-02894 | 分析の結果、異物の噛み込みにより発生した切削粒子や金属接触が厳しい場合に発生するシビア粒子が見られるものの、摩耗の過酷度を示すフェログラフィーのIs値がの乗と比較的低く、継続使用可能と判断します。但し、本軸受がころがり軸受であった場合、異物の噛み込みや厳しい金属接触により発生した損傷部が起点となって、疲労摩耗が発生することが考えられますので、定期的に分析を実施し、摩耗の進行状況を確認されることを推奨します。但し、より詳細に解析を行うためには、機器の構造、サイズ、軸受のタイプ等の情報が非常に重要ですので、今後は、別添資料分析依頼書にご記入くださいまして、ご提出いただけますようお願い申し上げます。考察は良好と判断します。粘度は良好と判断します。粘度はmm/sと新油値.mm/sに比較して、粘度変化率は-％で、当社推奨の管理目安である±％以内にあり、良好と判断します。水分は良好と判断します。水分は.と当社推奨の管理目安の以内にあり、良好と判断します。全酸価は良好と判断します。全酸価は.mgKOH/gと当社推奨の管理目安のmgKOH/g以内にあり、良好と判断します。重量汚染度が当社推奨の管理目安を超え、高くなっていました。計数汚染度は当社推奨の管理目安に到達していました。計数汚染度はNAS級と当社推奨の管理目安のNAS級に到達していました。重量汚染度は当社推奨の管理目安を超えていました。重量汚染度はmg/mlと当社推奨の管理目安のmg/mlを超えていました。機器の潤滑状態継続使用可能と判断します。SOAPの結果は、油の添加剤成分であるリンと摩耗により発生した鉄が検出されました。油中の添加剤及びμm未満の摩耗粒子を検出できるSOAPの結果、摩耗により発生した鉄がppm、油の添加剤成分であるリンがppm検出されました。D－SOAPの結果、摩耗により発生した鉄が検出されました。大型の摩耗粒子を検出できるD－SOAPの結果、摩耗により発生した鉄が検出されました。フェログラフィーの結果、機器は継続使用可能と判断します。フェログラフィーの結果、異物の噛み込みにより発生した切削粒子や金属接触が厳しい場合に発生するシビア粒子が見られるものの、摩耗の過酷度を示すIs値がの乗と比較的低いことから継続使用可能と判断します。
報告№108-5065 報告№108-5065 | 分析№108-02447 分析№108-02447 | 108-02447 | トライボ診断の結果、粘度、泡立ち試験を除く項目は良好です。粘度は.mm/sと新油値mm/sに比較して、粘度変化率は-％で、当社推奨の管理限界値である±％を超えています。今後、粘度の低下により油膜切れが発生し、金属接触が発生することが懸念されるため、更油を実施することを推奨します。泡立ち試験の結果は、一般的には消泡性能が低くいと判断できる値の-ですが、新油値の-と同レベルにあったため、良好と判断します。機器の潤滑状態潤滑状態指数はのマイナス乗と濾過設備のない機器であれば正常な潤滑状態にあると判断できますが、ギヤボックスの油系統にはインラインフィルタとオフラインフィルタがあり、μmサイズ以上の粒子の大部分は捕捉され、異常な摩耗状態が発生したとしても正常な潤滑状態にあると誤認してしまう可能性があります。そこで、フィルタが設置されていない場合の潤滑状態を、一般的なフィルタの効率である.と仮定し、粒子の発生状況から潤滑状態を推定しました。その結果、ギヤは継続使用可能な状態にあると思われますが、潤滑状態指数はやや厳しい状態にあるの乗領域にあると推定できました。推定結果は、フィルタの濾過効率を仮定して求めたものですが、フィルタがない状態では油中の粒子濃度は現在より高いことは明らかです。そのためヶ月後に再度分析を実施し、摩耗進行の有無をチェックすることを推奨します。尚、フィルタの捕捉の影響による誤認を避けるため、これまでの採油箇所に加え、インラインフィルタやオフラインフィルタの捕捉物も分析し、その結果から潤滑状態を評価することを提案します。フィルタ捕捉物の分析を実施する際には、フィルタ使用時間の情報をご提供いただけますようお願い致します。粘度は当社推奨の管理限界値を超えています。泡立ち試験の結果、消泡性能が低いと判断できる値であるものの、新油と同レベルにあると判断します。粘度は当社推奨の管理限界値を超えています。粘度は.mm/sと新油値mm/sに比較して、粘度変化率は-％で、当社推奨の管理限界値である±％を超えています。粘度は.mm/sです。粘度は.mm/sです。粘度指数はです。粘度指数はです。泡立ち試験は-です。泡立ち試験は-と新油と同レベルにあり、消泡性能が新油と同レベルにあると判断します。水分は良好。水分は.ppmと当社推奨の管理限界値の以下であり、良好と判断します。全酸価は良好。全酸価はmgKOH/gと新油値mgKOH/g以内にあり、良好と判断します。機器の潤滑状態精密な濾過設備がない機器であれば、潤滑状態指数は正常の範囲にあると判断します。潤滑状態指数は正常の範囲にあると判断します。異常摩耗の早期発見パラメータである潤滑状態指数がのマイナス乗と、精密な濾過設備がない機器であれば、潤滑状態指数は正常の範囲にあると判断します。
報告№103-0283 | 分析№103-02695 | 103-02695 | トライボ診断により、機器軸受の潤滑状態、潤滑油の劣化状態を診断することを目的としました。分析の結果、わずかにメタルの摩耗の進行が確認されました。前回採油と今回採油の分析データから求めたメタルの摩耗速度は下式に示す通りです。 ・ここで :平均的な摩耗深さ :運転時間現時点における平均的な摩耗深さを今回の分析結果から計算すると、その摩耗深さは、軸受表面から.μmに到達していることが推定されます。軸受の初期表面粗さを、軸受仕上げで用いられるsであるとし、式の摩耗速度で摩耗が進行した場合、軸受表面は約万時間で鏡面になると推定されました。このことから、現在の潤滑状態は良好な潤滑状態にあると判断します。但し、観察された摩耗粒子には、異物の噛み込みで発生する切削摩耗が観られていることから、この影響で摩耗速度が上昇する場合があります。現在は良好な潤滑状態ですが、やはり年に度、定期的にトライボ診断を実施し、摩耗の進行速度を監視することを推奨します。これらのことは、D-SOAPの錫濃度が上昇していたことフェログラフィーの結果、異物の噛み込みにより発生した切削粒子が多くみられたこと以上のことから判断しました。
報告№109-09136 報告№110-00355 | 分析№109-001160 分析№110-001615 | 110-001615 | Iカップリング発光分光分析摩耗状態は、潤滑油中に含まれる金属成分と濃度を調査し、その結果で評価します。金属元素と濃度の分析は、試料油を以上の高温で発光させ、その光を分光器で分光し、分光によって得られた光の強度と金属固有の波長とから元素を特定するIカップリング発光分光分析法を用います。今回の試料はギヤ油でしたが、検出された金属は、SOAPの結果表に示すように、鉄、鉛、銅、アンチモン、ニッケル、錫、リン、亜鉛、カルシウム、アルミニウム、ナトリウムでした。これら検出された金属元素から発生箇所を推定すると、鉄、鉛、銅、アンチモン、ニッケル、錫・軸受等リン・オイル添加剤亜鉛、カルシウム、アルミニウム、ナトリウム・外部混入異物であると思われます。このうち、機械部品が摩耗したと思われる元素はのグループです。フェログラフィー摩耗粒子と摩耗の形態分析結果から観察された粒子は、繰り返し応力を受けて発生する疲労摩耗粒子異物の切削作用で発生する切削粒子でした。潤滑部では、金属疲労による疲労摩耗と異物による切削摩耗が発生していることが分かりました。潤滑状態異常摩耗の早期発見パラメータとして摩耗粒子を定量化して評価するフェログラフィーのIs値は、潤滑状態がやや厳しいの乗となっていました。但し、Is値はやや高いものの、現時点では転がり軸受の指標としている摩耗粒子が観察されていないことから、フレーキングの発生はなく、本軸受は継続使用可能な状態にあると判断します。計数汚染度は良好でした。粘度、水分、全酸価、IRの各データは良好でした。軸受の継続使用の是非本試料のIs値は、潤滑状態がやや厳しいの乗でした。摩耗の進行を予測するための直前のIs値がないため、今後の摩耗状態の予測できませんが、Is値が更油後ヶ月でこの値であれば継続使用は可能であると思われます。潤滑油の継続使用の是非潤滑油は継続使用可能な状態にあると判断します。本軸受は、疲労摩耗が観察されていることから定期的な分析により傾向監視を継続することが望ましいと考えます。
報告№109-09136 報告№113-00694 | 分析№109-001160 分析№113-002982 | 113-002982_date140424 | フィルタ残渣には金属片や鉄錆、砂等の摩耗粒子や外部混入異物が確認されました。また、D-SOAPで鉄および銅が比較的高い値で検出されたことから、シリンダ内壁やブッシュ等が摩耗していると推定されます。尚、スラッジの有無を確認するため、ペンタン不溶解分、トルエン不溶解分を実施したところ、共にmg/mlでした。ペンタン不溶解分は油分のみが溶解し、スラッジ等の劣化物および摩耗粒子などの固形異物が不溶解分として残存します。それに対して、トルエン不溶解分は油分およびスラッジ等の劣化物が溶解し、摩耗粒子などの固形異物が不溶解分として残存します。ペンタン不溶解分とトルエン不溶解分の差がある場合、スラッジ等の劣化物が発生していることになりますが、今回その差がみられなかったことから、スラッジは発生していないと考えられます。
報告№105-4548 | 分析№105-01701 | 105-01701 | 分析の結果、ギヤ歯面では異物の噛み込みにより発生する切削摩耗が発生していることが分かりました。切削摩耗の摩耗形態は、摩耗進行速度が速く、異物の影響がない場合の摩耗に比較し、より注意が必要であるため、ヶ月以内に再度分析を実施し、摩耗の進行状況を確認されることを推奨します。減速機の摩耗程度を確認するためにはバックラッシの増加を確認することが有効です。確認のため、歯車のタイプ形状、モジュール、歯幅、歯数などの情報をご提供下さい。これらのことは、以下のことから判断しました。異常摩耗の早期発見パラメータであるフェログラフィーのIs値がの乗と良好の範囲にあるものの、摩耗粒子の形態観察の結果、異物の噛み込みにより発生する切削粒子がやや多く観察されたことSOAP／D－SOAPの結果、ギヤの摩耗により発生した鉄が検出されたこと尚、を示す粘度、水分、全酸価、IRの各データが良好であることから、この油は継続使用可能と判断します。
報告№109-09146 報告№109-09146 | 分析№109-001206 分析№109-001206 | 109-001206 | 泡立ち試験の結果は、-と新油値の-に比較してわずかに高いものの、継続使用可能な範囲にありました。また、を示す粘度、水分、全酸価の各データが良好の範囲にあることから、本試料油は継続使用可能と判断します。機器の潤滑状態潤滑状態の異常の早期発見パラメータである潤滑状態指数は、の乗と濾過設備のない機器であれば正常な潤滑状態にあると判断できます。当該機の潤滑系は、油中汚染粒子を濾過するフィルタが設置されているため、別紙インライン・オフラインフィルタの影響に示すとおり、潤滑状態が異常となり大型の摩耗粒子が発生したとしても発生した粒子の大部分が捕捉されてしまい、結果として正常な潤滑状態にあると誤認してしまう可能性があります。そのため、フィルタの影響を考慮に入れLCインデックスを求めたところ、その結果は摩耗がやや厳しい状態に分類されるの乗領域となりました。計算により求めたLCインデックスがこの値であれば、ギヤおよび転がり軸受の継続続使用は可能と思われます。但し、摩耗粒子には疲労摩耗の開始時期に見られるμm前後の摩耗粒子が観察され、また、LCインデックスが前回のから今回の乗へと潤滑状態の厳しさが桁上昇し摩耗の進行が懸念されました。今後の状態変化を把握するためヶ月後に再度分析を実施し、疲労摩耗の進行状況を確認することを推奨します。を示す各データが良好の範囲にあり、本試料油は継続使用可能と判断します。粘度は良好。粘度はmm/sと新油値mm/sに比較して、粘度変化率は-.％で、当社推奨の管理限界値である±％以内にあり、良好と判断します。粘度はmm/sとなっています。粘度はmm/sとなっています。粘度指数はとなっています。粘度指数はとなっています。泡立ち試験は良好。泡立ち試験は-と新油に比較して若干高い値となっていますが、継続使用可能と判断します。水分は良好。水分は.ppmと当社推奨の管理限界値の以下であり、良好と判断します。全酸価は良好。全酸価は.mgKOH/gと新油値.mgKOH/gに比較して高いものの、IRの結果で油劣化の兆候を示すカルボン酸の吸収が確認されていないことから、良好と判断します。機器の潤滑状態摩耗粒子の形態観察結果で疲労摩耗の開始時期に見られる粒子が観察されました。μm前後の疲労摩耗粒子が観察されました。異常摩耗の早期発見パラメータである潤滑状態指数がの乗と精密な濾過設備がない機器であれば、潤滑状態指数は正常の範囲にあると判断できますが、摩耗粒子の形態観察でμm前後の疲労摩耗粒子が観察されました。
報告№109-09136 報告№111-00444 | 分析№109-001160 分析№111-002052 | 111-002052 | 対象設備は継続使用可能な状態にあると判断します。但し、粘度の低下および水分濃度の上昇が確認され、さらに摩耗の進行を傾向監視するため、以下の対策を推奨します。更油粘度低下が確認されており、油膜切れなどによる摩耗の発生が懸念されます。さらに水分の影響により金属表面で腐食摩耗が発生し、発生した鉄錆等の粒子が潤滑部に噛み込み摩耗が進行することがありますので、更油を推奨します。定期的な分析切削摩耗および凝着摩耗の進行を監視するため、定期的に分析を実施し、摩耗の進行状況を確認することを推奨します。新油との比較による評価を示す粘度、塩基価のデータは新油データを基準として評価しています。今回は当社に新油データがなかったため判断できませんでしたが、今後評価する場合は、充填用に新油を同時に分析することをご検討下さい。フェログラフィー異常摩耗の早期発見パラメータとして摩耗粒子を定量化して評価するフェログラフィーのIs値は、潤滑状態がやや厳しいの乗でした。摩耗粒子の形態で比較的多く観察された粒子は、潤滑状態が正常な場合に発生する摩耗粒子局部的に高圧・高温となる場合に発生するフリクションポリマ外部から混入したと思われる砂等でした。これらの摩耗粒子が観察された場合、潤滑部で発生している摩耗形態は、正常なマイルド摩耗であり、そして局部的ではあるものの高圧・高温の箇所が発生していることも分かります。フリクションポリマは、潤滑油が摺動面に押し込められ高圧状態になると同時に、圧縮熱により高温状態になった結果、基油自身が重合反応を起こし生成することが知られています。そのため、高圧高温状態の解消がなされなければ、潤滑油の劣化が進行し、粘度上昇に因る潤滑異常に進展する場合があります。Iカップリング発光分光分析供試の潤滑油を分析した結果、検出された金属元素は、SOAPの結果表に示すように、鉄、鉛、銅、錫、リン、亜鉛、カルシウム、バリウム、アルミニウム、ナトリウム、マグネシウムでした。検出されたこれらの金属元素から発生箇所を推定すると鉄、鉛、銅、錫・エンジン部品リン、亜鉛、カルシウム・オイル添加剤バリウム、アルミニウム、ナトリウム、マグネシウム・外部混入異物であると思われます。このうち、機械部品が摩耗したと思われる元素はのグループです。カルシウムなどの析出SOAP-Tでカルシウムが.ppm検出されました。この影響については、別紙カルシウムなどの析出をご覧ください。計数汚染度はNAS級以上と汚染されていました。摩耗粒子の形態観察から汚染度が高い要因は、摩耗と外部混入異物の影響と思われます。粘度粘度は.mm/sと新油カタログ値のmm/sに比較して、粘度変化率は-％で、当社推奨の管理限界値である±％を超えていました。ディーゼルエンジンオイルの粘度低下は、別紙内燃機関における粘度の低下を御覧下さい。水分はppmと当社推奨の管理限界値を超えていました。今後、水分の影響でエンジン内部に錆が発生し、その影響で摩耗が発生する懸念があります。塩基価はmgKOH/gと新油カタログ値のmgKOH/gに比較して高く、良好と判断します。
報告№109-09136 報告№111-00493 | 分析№109-001160 分析№111-002265 | 111-002265 | グリースおよび軸受は継続使用可能な状態にあると判断します。但し、今後も摩耗の進行を傾向監視するため、以下の対策を推奨します。定期的な分析疲労摩耗の進行を監視するため、定期的に分析を実施し、摩耗の進行状況を確認することを推奨します。異種グリースの混入およびグリース名の確認異種グリースの混入の有無、グリース名を再確認することを推奨します。フェログラフィー摩耗粒子の形態で比較的多く観察された粒子は、繰返し応力を受けて発生する疲労摩耗粒子でした。このような摩耗粒子が観察された場合には、潤滑部では疲労による疲労摩耗が発生していることが分かります。電子顕微鏡・X線マイクロアナリシス観察された粒子をSEM・XMAで詳細に分析した結果、粒子には鉄、マンガンが比較的多く含まれており、成分割合から粒子は主に転がり軸受の保持器やケーシングから発生していると推定できました。Iカップリング発光分光分析供試グリースを分析した結果、検出された金属元素は、SOAP-Tの結果表に示すように、鉄、鉛、ニッケル、錫、リン、亜鉛、カルシウム、バリウム、アルミニウム、ナトリウム、マグネシウムでした。これらの検出された金属元素から発生箇所を推定すると鉄、鉛、ニッケル、錫・軸受等亜鉛、バリウム・グリース添加剤リン、カルシウム、アルミニウム、ナトリウム、マグネシウム・増ちょう剤等であると思われます。このうち、機械部品が摩耗したと思われる元素はのグループです。グリースの物理的性状IRIRの結果、新グリースのIRスペクトルと一致しない箇所が確認されました。異種グリースの混入またはグリース名の誤りなどが考えられます。
|  | 10301080 | 分析NO － 年月日 トライボシステム診断レポート会社名 ○○殿 分析項目 機種 新油 粘度指数 流動点 機番・使用箇所 ラインサブ 粘度 引火点 油名 キャッスルオートフルードスペシャル 水分 銅板腐食 油種 車両用特殊潤滑油 全酸価 粘度 採油日 年月日 NAS等級 他情報 重量汚染度 摩耗状態の判定良好注意要処置汚染状態の判定良好注意要処置良好注意要処置総合考察＜＞粘度指数はであった。粘度はmm/s、粘度は.mm/sであった。水分はppmであった。全酸価はmgKOH/gであった。汚染度NAS級、重量汚染度.mg/mlであった。流動点は-であった。引火点はであった。銅板腐食はaであった。
報告№107-4530 報告№107-7003 | 分析№107-01164 分析№107-01201 | 107-01201 | 今回の採油は、機器停止中にマンホールから実施しているため、油循環中に採油した場合に比較し、油中粒子の沈降の影響を受け、分析データが低濃度に出る可能性があります。今回の分析は以上のことを踏まえて結果を検討しました。初期試験を実施した結果、全てのデータは良好の範囲にありました。但し、今回の採油が主機停止から日経過しており、μmサイズの金属粒子でm程度は沈降していると考えられ、μm以上の摩耗粒子が採取されていない可能性があると思われます。したがって、摩耗が進行していることを見落としている場合もあると考える必要があります。採油が停止中の採油であるため、循環中の採油に比較してデータが低目に出る可能性があり、これは循環中の採油であったなら今回データより高い値になることが考えられます。次回採油は、粒子の沈降の影響を極力抑え、油中粒子が均一な分散状態に近い状態で採油が実施できるように、油循環中、または停止直後に採油を実施することを推奨します。
報告№109-09249 報告№111-00550 | 分析№109-001747 分析№111-002521 | 111-002521 | 潤滑油および軸受は継続使用可能な状態であると判断します。但し、今後も摩耗の進行を傾向監視するため、以下の対策を推奨します。定期的な分析摩耗の進行を監視するため、定期的に分析を実施し、摩耗の進行状況を確認することを推奨します。フェログラフィー異常摩耗の早期発見パラメータとして摩耗粒子を定量化して評価するフェログラフィーのIs値は、潤滑状態がやや厳しいの乗でした。摩耗粒子の形態で比較的多く観察された粒子は、潤滑状態が正常な場合に発生する摩耗粒子でした。これらの摩耗粒子が観察された場合、潤滑部で発生している摩耗形態は、正常なマイルド摩耗であることが分かります。Iカップリング発光分光分析供試の潤滑油を分析した結果、検出された金属元素は、油中金属元素の結果表に示すように、鉄、カルシウム、ケイ素、ナトリウムでした。検出されたこれらの金属元素から発生箇所を推定すると鉄・軸受等カルシウム、ケイ素、ナトリウム・外部混入異物であると思われます。このうち、機械部品が摩耗したと思われる元素はのグループです。水分、汚染粒子数、汚染度物重量の各データは良好でした。粘度、全酸価、酸化安定度、有機物・有機化合物の各データは良好でした。分析結果特性低下特性低下に係るパラメータの分析結果は良好と判断します。粘度粘度はmm/sと新油値mm/sに対する粘度変化率は-％で、当社推奨の管理限界値である±％以内にあり、良好と判断します。全酸価添加油の全酸価は、油メーカによって初期値が違うため統一した管理基準を設定するのが困難であることから、当社では管理限界値を設定しておらず、新油分析値との比較及び他の分析項目の結果より全酸価の状態判断を行います。その結果、全酸価は.mgKOH/gと新油値.mgKOH/gに比較して若干高くなっていますが、IRチャートに示すように劣化の兆候として現れるカルボン酸などの有機物・有機化合物の発生が確認されていないことから、良好と判断します。酸化安定度酸化安定度はminであり、当社推奨の管理限界値のmin以上であることから良好と判断します。有機物・有機化合物有機物・有機化合物は、IRチャートによる新油分析値との比較の結果、cm-付近に劣化の兆候を示すカルボン酸の吸収が確認されていないことから、良好と判断します。色相はL.であり、新油値のL.に比較して変化はないことから、良好と判断します。汚染に係るパラメータの分析結果は良好と判断します。水分はであり、当社推奨の管理限界値の以下であることから良好と判断します。汚染粒子数はNAS級であり、当社推奨の管理限界値のNAS級以内であることから良好と判断します。汚染度物重量は.mg/mlであり、当社推奨の管理限界値のmg/ml以内であることから良好と判断します。摩耗フェログラフィーによる摩耗粒子の観察の結果、潤滑状態が正常な場合に発生する摩耗粒子が比較的多く観察されました。異常摩耗の早期発見パラメータであるフェログラフィーのIs値がの乗とやや高く、摩耗粒子の形態観察の結果、潤滑状態が正常な場合に発生する摩耗粒子が比較的多く観察されました。金属濃度SOAP法により金属濃度を測定した結果、外部から混入したと思われるケイ素がppmと僅かに検出されましたが良好と判断します。金属濃度酸溶解法により金属濃度を測定した結果、潤滑箇所で発生する金属接触によって検出される鉄が、外部から混入したと思われるカルシウムが、ナトリウムが検出されました。
報告№103-6004 | 分析№103-00284 | 103-00284 | 濾過前の試料油を分析した結果、フェログラフィーを除く項目は良好でした。フェログラフィーの結果、摩耗過酷度を示すIs値は.と非常に良好の範囲にあるものの、摩耗粒子形態観察の結果、摩擦熱が高い場合に発生する球状粒子、外部から混入した砂が見られました。球状粒子は、異常の兆候を示す形態のパラメータで、この摩耗粒子が発生する原因は、一般に、溶接工事、溶接作業などによる溶接スパッタの混入、電食による発生、厳しい金属接触による摩耗、が考えられます。発生原因が、の溶接スパッタの混入であれば、今後増加しないと思われますが、が考えられる場合は、原因を取り除かなければ球状粒子は増加すると考えられますので、ヶ月以内に再度分析を実施し、この球状粒子の増加の有無を確認されることを推奨します。尚、貴社において、過去に同様な事例が軸受損傷に繋がった例があるので、念のため、主機の起動時、停止時の温度チャートから軸受温度が微妙に変化しているか、いないかの確認をされるよう推奨します。
報告№109-09439 報告№109-09439 | 分析№109-002757 分析№109-002757 | 109-002757 | を示す粘度、水分、全酸価の各データは良好でした。泡立ち試験の結果は、-と新油値が-であるのに比較して高い値となっていたことから、消泡性能が低下していることが分かりました。潤滑状態の異常の早期発見パラメータである潤滑状態指数は、のマイナス乗でした。・消泡性能の低下消泡性の性能が低下していることが確認されたことから、今後の使用状況によっては油の酸化劣化が進行したり、ギヤ歯面およびベアリング軌道面で油膜切れが発生したりする場合があるため、消泡剤の添加による消泡性能の改善など何らかの対応が必要になると思われます。・潤滑状態濾過設備のない機器であれば正常な潤滑状態にあると判断できますが、当該機の潤滑系にはフィルタが設置されているため、別紙インライン・オフラインフィルタの影響に示すとおり、潤滑状態が異常となり大型の摩耗粒子が発生したとしても、粒子の大部分が捕捉されてしまい正常な潤滑状態にあると誤認してしまう可能性があります。このようなフィルタの影響を考慮に入れたLCインデックスは、摩耗がやや厳しい状態に分類されるの乗領域となりました。運転条件によっては摩耗の進行が速まる場合もあると思われます。結論消泡性能の低下が確認されたものの、潤滑油、ギヤおよび転がり軸受は、継続続使用可能な状態にあると思われます。対策運転条件によっては摩耗の進行が速まる場合が想定されるため、フィルタ付着物の分析を実施し、異常な摩耗状態発生の有無を精密に確認することを推奨します。消泡性能の改善は、添加する消泡剤の効果をテストにより確認する必要がありますので、必要な場合は当社営業担当者までお知らせ下さい。泡立ち試験の結果、消泡性能が低下していることが確認されました。粘度粘度はmm/sと新油値mm/sに比較して、粘度変化率は-％で、当社推奨の管理限界値である±％以内にあり、良好と判断します。粘度粘度はmm/sでした。粘度指数粘度指数はでした。泡立ち試験泡立ち試験は-と新油に比較して高い値でした。水分はppmと当社推奨の管理限界値内にあり、良好と判断します。全酸価全酸価は.mgKOH/gと新油値.mgKOH/gに比較して高いものの、IRの結果で油劣化の兆候を示すカルボン酸の吸収が確認されていないことから、良好と判断します。機器の潤滑状態精密な濾過設備がない機器であれば、潤滑状態指数は正常の範囲にあると判断します。潤滑状態指数異常摩耗の早期発見パラメータである潤滑状態指数がのマイナス乗と精密な濾過設備がない機器であれば、潤滑状態指数は正常の範囲にあると判断します。
報告№109-09448 報告№109-09448 | 分析№109-002807 分析№109-002807 | 109-002807 | 摩耗状態異常摩耗の早期発見パラメータであるフェログラフィーのIs値は、潤滑状態がやや厳しい状態にあることを示すの乗ですが、点検を要する摩耗粒子が観察されておらず、現在のところ継続使用は可能な状態にあると判断できます。この状態で検出された油中金属は、その多くが鉄であり、これらは摩耗粒子の観察結果から凝着摩耗と疲労摩耗が混在していることが分かりました。凝着摩耗と疲労摩耗は、スパイラルベベルギヤの歯面で発生していると推定されますが、発生箇所が歯面の微小領域であることから、現在のところ継続使用は可能と判断できます。バックラッシ減速機の構造から、最も負荷が大きく、摩耗が進行しやすい箇所をスパイラルベベルギヤとスパイラルベベルピニオンと推定し、この部分のバックラッシを求めました。提供していただいた図面には歯幅が記載されておらず、また、更油後の稼働時間も不明であったため、歯幅mmと、更油後の稼働時間を時間と仮定してバックラッシを計算しました。その結果、減速機のギヤ歯面に摩耗が集中していたと仮定した場合、バックラッシの増加は初期値から.μm増加したと推定されました。バックラッシ増加分の上限値はメーカにより差異はあるものの、当社が推奨するバックラッシは一般に推奨されるμmを目安にしており、今回のデータはこの値に比較して十分に小さい値であることがわかります。汚染度計数汚染度がNAS級と汚染されていました。汚染度が高い要因は、摩耗によるものと思われます。を示す粘度、水分、全酸価、IRの各データは良好でした。結論ゲート機器の潤滑箇所の摩耗診断分析結果から摩耗が発生している箇所はギヤ歯面であり、摩耗形態は凝着摩耗と疲労摩耗であることが分かりました。凝着摩耗は、油膜切れによる厳しい金属接触により摩耗が発生し、疲労摩耗は、ギヤ歯面に荷重が繰り返しかかることにより、歯面の表面下で材料が疲労して剥離します。歯面に加わる荷重が過大である場合、観察される摩耗粒子は今回より大きな粒子が発生します。分析結果から推定されたバックラッシの増加分は.μmでしたが、このバックラッシは、一対の歯車の噛み合いを円滑にするための、ピッチ円周上での歯面間の遊びです。この値が過大になると振動や騒音の原因となるため、ギヤの摩耗状態を判断するためには重要なパラメータです。今回観察された摩耗粒子は、やや大型の粒子が見られるものの観察された摩耗粒子がμmサイズの微小な粒子が支配的であることからバックラッシの値は小さいと判断できます。バックラッシの計算時に仮定した稼働時間や歯幅などの数値が正確であれば、本減速機は継続使用可能と判断できます。整備の必要な箇所の検討整備が必要な箇所は、本分析結果から確認されませんでした。しかし、分析結果から僅かではありますがギヤの摩耗が進行していることが確認されていますので、今後は定期的に潤滑油分析を実施し、その結果から摩耗の進行状況を確認することにより、整備の必要の有無を監視する方法が有用と思われます。潤滑油の劣化度診断一般的に潤滑油が劣化した場合、油の外観は黒褐色になり、粘度や全酸価が上昇しスラッジ等が発生します。また、その過程では劣化の兆候を示すカルボン酸の吸収がIRで確認できます。今回のは、全てのデータが良好の範囲にあり、潤滑油の劣化は確認されなかったことから、継続使用可能であり、交換の必要はないと判断します。潤滑管理の方法現在の潤滑油は年使用していますが、年間使用したにもかかわらず劣化が確認されなかったことから、本設備の潤滑油は少なくても更油後年間は使用できることが分かりました。潤滑油の交換時期の判断は、今回の分析だけでは予測することは困難ですが、定期的に分析を実施し、その結果の傾向から劣化の進行状況を確認することで容易に可能になります。計数汚染度が当社推奨の管理限界値に到達していることから、濾過や更油により汚染度を改善されることを推奨します。現在のところ潤滑部は継続使用可能な状態にあると思われますが、今後は摩耗が進行する場合がありますので、定期的に分析を実施し、摩耗の進行状況を確認されることを推奨します。次回分析の時期を理論的に求めたところ、最短で約時間となります。この時間は、油中汚染物が均一になるために必要とする時間であり、この時間を経過すれば、再分析の結果から状態の傾向を確認することが可能となりますので、これを参考に次回分析時期を検討されることを推奨します。尚、定期的な分析を実施する際には、に関する分析項目の実施を推奨します。今回の分析結果からは、油劣化の進行は確認されていませんが、定期的な分析により潤滑油の交換時期を管理することが可能となります。は良好と判断します。粘度粘度はmm/sと新油値mm/sに比較して、粘度変化率は-％で、当社推奨の管理限界値である±％以内にあり、良好と判断します。水分はppmと当社推奨の管理限界値の以下にあり、良好と判断します。全酸価全酸価は.mgKOH/gと新油値.mgKOH/gに比較して高いものの、IRの結果で油劣化の兆候を示すカルボン酸の吸収が確認されていないことから、良好と判断します。IRIRの結果、油劣化の兆候を示すカルボン酸の吸収が確認されていないことから、良好と判断します。は良好と判断します。計数汚染度計数汚染度はNAS級と当社推奨の管理限界値のNAS級に到達していました。重量汚染度は.mg/mlと当社推奨の管理限界値のmg/ml以内にあり、良好と判断します。機器の潤滑状態摩耗粒子の形態観察の結果、金属接触が厳しい場合に発生するシビア粒子、疲労摩耗粒子、局部的に高圧・高温と場合に発生するフリクションポリマが比較的多く観察されました。SOAPによる油中金属濃度SOAPによる油中金属濃度の結果、鉄、ニッケル、油の添加剤成分であるリン、外部から混入したと思われる亜鉛、ナトリウムが検出されました。SOAPによる油中金属濃度SOAPによる油中金属濃度の結果、鉄、油の添加剤成分であるリン、外部から混入したと思われる亜鉛、カルシウム、ナトリウムが検出されました。摩耗粒子診断異常摩耗の早期発見パラメータであるIs値がの乗とやや厳しい範囲にあり、摩耗粒子の形態観察の結果、金属接触が厳しい場合に発生するシビア粒子、疲労摩耗粒子、局部的に高圧・高温と場合に発生するフリクションポリマが比較的多く観察されました。
報告№109-09136 | 分析№109-001160 | 112-002820 | 油の劣化進行は確認されず、汚染度は良好な範囲にあることから、継続使用可能と判断します。対象設備は継続使用可能な状態にあると判断します。但し、将来的な摩耗進行の有無を確認するためにも傾向監視を継続することが有効です。定期的な分析今後懸念される切削摩耗、疲労摩耗の進行を監視するため、定期的に分析を実施することを推奨します。新油との比較による評価を示す粘度、酸価のデータは新油データを基準として評価しています。今回は油名が不明であったため評価できませんでしたが、今後評価する場合は、使用している新油を同時に分析することをご検討下さい。はフェログラフィーおよびSOAP-Tの結果から総合的に判断した結果、継続使用は可能ですが、機器の機能を保持するためにも傾向管理が有用と考えます。フェログラフィー【定量分析：Is値】Is値は異常摩耗の早期発見パラメータのつで、摩耗粒子を定量化するために用います。Is値はの乗と低い値でした。フェログラフィー【定性分析：摩耗粒子および摩耗形態観察】分析結果から比較的多く観察された粒子は、以下の通りでした。疲労摩耗粒子・繰返し応力を受けて発生。Iカップリング発光分光分析【SOAP-T】検出された金属元素から発生箇所を推定すると、以下の通りでした。鉄、錫・ギヤ、軸受等リン、亜鉛、カルシウム・添加剤ナトリウム・外部混入異物計数汚染度は、NAS級と当社推奨の管理限界値以下であり、良好でした。粘度粘度は.mm/sとISOVG規格内にありました。水分はppmと当社推奨の管理限界値以下であり、良好でした。酸価は油名が不明であったため、新油データとの比較ができず評価できませんでした。潤滑油および設備の劣化比較と傾向前回、フェログラフィーおよびSOAP-Tは実施していないため、比較はできませんでした。計数汚染度は、前回同様にNAS級以上と等級に変化はなく、当社推奨の管理限界値NAS級以下であり、良好でした。粘度粘度は前回に比較して.mm/sから.mm/sに上昇しているものの、前回同様にISOVG規格内にありました。水分は前回に比較してからppmに減少し、前回同様に当社推奨の管理限界値以下であり、良好でした。酸価は前回に比較して.mgKOH/gから.mgKOH/gに低下していることから、油劣化は進行していないと考えられます。
報告№107-4545 報告№109-09146 | 分析№107-02185 分析№109-001223 | 109-001223 | トライボ診断の結果、全てのデータが良好であることから、この油は継続使用可能と判断します。は良好と判断します。粘度は良好。粘度は.mm/sと新油値mm/sに比較して、粘度変化率は-.％で、当社推奨の管理限界値である±％以内にあり、良好と判断します。粘度はmm/sとなっています。粘度はmm/sとなっています。粘度指数はとなっています。粘度指数はとなっています。水分は良好。水分はppmと当社推奨の管理限界値の以下であり、良好と判断します。全酸価は良好。全酸価は.mgKOH/gと新油値.mgKOH/g以内にあり、良好と判断します。
報告№109-09136 報告№111-00730 | 分析№109-001160 分析№111-003724 | 111-003724 | 潤滑油および軸受は継続使用可能な状態にあると判断します。但し、今後も摩耗の進行を傾向監視するため、以下の対策を推奨します。定期的な分析切削摩耗の進行を監視するため、定期的に分析を実施し、摩耗の進行状況を確認することを推奨します。再分析の時期を理論的に求めたところ、最短で約時間となります。この時間は、油中汚染物が均一になるために必要とする時間であり、この時間を経過すれば、油が入れ替わっていても再分析の結果から状態の傾向を確認することが可能となります。そのため、試運転などで数時間の運転が可能であれば、より的確に状況が確認できますので再分析を推奨します。油槽内の清掃潤滑油が汚染されていることから、油槽内は汚染されていると思われます。更油をする際には、油槽内を清掃し、更油する新油もNAS級程度の清浄な潤滑油を更油することを推奨します。フェログラフィー異常摩耗の早期発見パラメータとして摩耗粒子を定量化して評価するフェログラフィーのIs値は、潤滑状態がやや厳しいの乗でした。摩耗粒子の形態で比較的多く観察された粒子は、潤滑状態が正常な場合に発生する摩耗粒子異物の噛み込みにより発生する切削粒子局部的に高圧・高温となる場合に発生するフリクションポリマでした。これらの摩耗粒子が観察された場合、潤滑部で発生している摩耗形態は、正常なマイルド摩耗異物による切削摩耗であり、そして局部的ではあるものの高圧・高温の箇所が発生していることも分かります。摩耗形態の中でも切削摩耗は摩耗進行速度が速く、転がり軸受でこの摩耗形態が発生した場合には寿命が分の程度に低下することも知られており、切削摩耗により生じた軌道面の損傷が起点となって転がり軸受の寿命となるフレーキングに進展することから傾向監視による経過監視が必要です。フリクションポリマは、潤滑油が軌道面に押し込められ高圧状態になると同時に、圧縮熱により高温状態になった結果、基油自身が重合反応を起こし生成することが知られています。そのため、高圧高温状態の解消がなされなければ、潤滑油の劣化が進行し、粘度上昇に因る潤滑異常に進展する場合があります。Iカップリング発光分光分析供試の潤滑油を分析した結果、検出された金属元素は、SOAPの結果表に示すように、鉄、カルシウム、ケイ素、ナトリウムが検出されました。これらの検出された金属元素から発生箇所を推定すると鉄・軸受等カルシウム、ケイ素、ナトリウム・外部混入異物であると思われます。このうち、機械部品が摩耗したと思われる元素はのグループです。計数汚染度は当社推奨の管理限界値内にあるものの、やや高い値でした。フィルタ表面の異物観察で金属片、鉄錆等が観察されたことから、汚染度が高い要因は、摩耗と外部混入異物の影響と思われます。粘度、全酸価、IR、RBOTの各データは良好でした。尚、別紙RBOTの減少傾向から油の余寿命を求めた結果、本試料は直近の更油から起算して稼働日数が年月まで使用可能であることが分かります。
報告№109-09136 報告№112-00381 | 分析№109-001160 分析№112-001574 | 112-001574 | 潤滑油および軸受は継続使用可能な状態にあると判断します。はフェログラフィーおよびSOAP／D-SOAPの結果から総合的に判断した結果、正常な状態にあると考えられます。フェログラフィー【定量分析：Is値】Is値は異常摩耗の早期発見パラメータのつで、摩耗粒子を定量化するために用います。前回に比較してIs値はのマイナス乗からマイナス乗に低下し、低い値でした。フェログラフィー【定性分析：摩耗粒子および摩耗形態観察】分析結果から比較的多く観察された粒子は、以下の通りでした。正常な摩耗粒子・潤滑状態が正常なマイルド摩耗により発生。Iカップリング発光分光分析【SOAP／D-SOAP】検出された金属元素から発生箇所を推定すると、以下の通りでした。リン・添加剤ナトリウム・外部混入異物前回に比較して水分はppmから.ppmと大きな変化はなく、良好でした。計数汚染度はNAS級からNAS級にランク低下し、重量汚染度は.mg/mlから.mg/mlに増加しているものの、当社推奨の管理限界値内にあり、良好でした。前回同様に粘度、全酸価、IR、RBOTの各データは良好でした。油の余寿命は、使用油の使用期間または使用時間が不明であったため、ご依頼の油の余寿命に関する検討は行えませんでした。但し、分析の結果で新油値がminであったことから、使用期間を仮にヶ月間と仮定すれば余寿命は十二分にあると言えます。可能であれば、使用期間、あるいは使用時間の情報をご提供下さい。
報告№109-09136 報告№112-00382 | 分析№109-001160 分析№112-001577 | 112-001577_date121114 | 潤滑油および対象設備は継続使用可能な状態にあると判断します。但し、今後も摩耗の進行を傾向監視するため、以下の対策を推奨します。次回点検でピストンリングの点検と更油当該機の油中からカルシウム化合物がやや高い濃度で検出されたため、この化合物がコンロッドメタルやクランクメタルの摩耗を促進させる懸念があります。化合物発生の原因は、ピストンリングの摩耗によって燃焼ガスのシール性が低下し、燃焼ガス中の硫黄分と油中のカルシウム添加剤が反応するためと考えられます。そのため、次回点検では第一にピストンリングの摩耗状態の点検を推奨すると共に、第二に、更油を推奨します。更油或いは部分更油による水分濃度の調整水分の影響により金属表面で腐食摩耗が発生し、発生した鉄錆等の粒子が潤滑部に噛み込み摩耗が進行することがありますので、更油或いは部分更油などにより相対的に水分濃度を低くするなどの方法を推奨します。定期的な分析凝着摩耗の進行を監視するため、定期的に分析を実施し、分析データによる摩耗の進行状況を確認することを推奨します。はフェログラフィーおよびSOAP-Tの結果から総合的に判断した結果、やや厳しい状態にあると考えられます。フェログラフィー【定量分析：Is値】Is値は異常摩耗の早期発見パラメータのつで、摩耗粒子を定量化するために用います。前回に比較してIs値はの乗から変化はないものの、やや高い値でした。フェログラフィー【定性分析：摩耗粒子および摩耗形態観察】分析結果から比較的多く観察された粒子は、以下の通りでした。正常な摩耗粒子・潤滑状態が正常なマイルド摩耗により発生。黒錆・潤滑状態がやや厳しい凝着摩耗により発生。金属接触が厳しく、且つ、高い摩擦熱が発生していると考えられます。Iカップリング発光分光分析【SOAP-T】検出された金属元素から発生箇所を推定すると、以下の通りでした。鉄、鉛、銅・軸受等リン、亜鉛、カルシウム、モリブデン・添加剤アルミニウム、ナトリウム・外部混入異物カルシウムの析出前回に比較してSOAP-Tでカルシウムがppmからに減少しているものの、やや高い値でした。エンジン油中にカルシウム化合物が高い濃度で検出された場合、この化合物がコンロッドメタルやクランクメタル摺動面に噛み込んで摩耗させたり、メタルに埋め込まれて摩耗を促進させたりする原因になるなどの悪影響を生じることが当社の研究結果から判明しています。この影響については、別紙カルシウムの析出をご覧ください。クランクメタルの摩耗前回に比較してSOAP-Tで銅がppmからppmに増加していたことから、銅を使用した箇所の溶出・摩耗が進行していると推定されます。銅を使用した箇所は、クランクメタルが考えられます。ディーゼルエンジンのクランクメタルは積層構造になっており、クランクメタルの最表面はホワイトメタル層が存在し、その下にニッケル層、さらにその下には銅と鉛の合金であるケルメット層が存在します。ディーゼルエンジンのメタルは、設計上、油膜が正常に形成される流体潤滑が基本であることから、通常の使用においては摩耗しにくいと思われますが、メタルの潤滑部に流体潤滑になりにくい部分が発生するとメタル表面の軟質金属部が摩耗しメタル部のすぐ下のニッケル部まで摩耗し始め、ホワイトメタル層の主成分である錫や鉛、そしてメタルの第二層のニッケルやバックメタルの銅が検出されます。今後、摩耗が進行した場合、軸受が焼付を起こす可能性があるため、注意が必要です。その他の銅を使用した箇所の溶出・摩耗その他に潤滑油系統内で銅を使用している箇所は、潤滑油冷却器の配管などが考えられます。この箇所で溶出・摩耗が発生する場合は以下のことが考えられます。潤滑油冷却器の配管で摩耗していた場合、配管取付け部に緩みが生じて配管が振動し、継手部が外れたり、亀裂が生じて冷却水の混入にいたる場合があります。亜鉛系添加剤の影響により、潤滑油冷却器の配管で溶出していた場合、ピンホールが発生して冷却水の混入に至る場合があります。今後、油劣化の進行や水分濃度が上昇することに注意が必要です。計数汚染度前回に比較して計数汚染度はNAS級と変化はないものの、汚染されていました。フィルタ表面の異物観察で鉄錆、砂等が観察されたことから、汚染度が高い要因は、摩耗と外部混入異物の影響と思われます。粒度分布粒度分布は.～μmの範囲にあり、.μmにピークが確認されました。μm以下の粒子が多いことから、燃焼して発生したすす等であることが分かります。IRは良好でした。今回は正式な油名が分からないことから、同一メーカのマリンFW-と比較しました。粘度粘度は、.mm/sとマリンFW-の新油値mm/sに比較して、粘度変化率は-.％で、当社推奨の管理限界値である±％を超えていました。水分は、ppmと当社推奨の管理限界値を超えていました。今後、水分の影響でエンジン内部に錆が発生し、その影響で摩耗が発生する懸念があります。酸価はmgKOH/gと新油値のmgKOH/g以下にあり、良好でした。塩基価は.mgKOH/gと当社推奨の管理限界値の.mgKOH/g以上にあり、良好でした。
報告№108-0411 報告№110-00533 | 分析№108-02744 分析№110-002418 | 110-002418 | 本試料油の添加剤は、一般に、タービン油に比較して極圧添加剤や摩耗防止剤などの濃度が高く、この影響でRBOT試験の結果が変動する傾向があります。そのため、ギヤ油の余寿命の評価をタービン油と同等の精度で得るには、RBOTの結果に加え、粘度、水分、全酸価、IRなどのデータを総合的に判断することが必要です。分析の結果、油の粘性を示す粘度は、新油値の.mm/sに比較して粘度変化率が-.％の.mm/sとほぼ変化はなく、また油中のスラッジの発生量を示す全酸価は、新油値の.mgKOH/gに対して.mgKOH/gでほぼ変化が見られず劣化は確認されなかった。さらにはIRの結果でも油が劣化した場合に発生するカルボン酸の発生も確認されず、酸化防止剤の残存量を示すRBOTは、限界値minに比較して、十分に残量があるminであった以上のことから、潤滑油の劣化は確認されませんでした。油の余寿命は、使用油の使用期間または使用時間が不明であったため、ご依頼の油の余寿命に関する検討は行えませんでした。ただし、分析の結果で新油値がminであったことから、使用期間を仮にヶ月間と仮定すれば余寿命は十二分にあると言えます。可能であれば、使用期間、あるいは使用時間の情報をご提供下さい。汚染度油中の水分を計測した結果、水分はppmと新油と同等であり、継続使用可能な状態にあることが確認されました。潤滑油は継続使用可能な状態にあると判断します。
報告№105-0093 | 分析№105-00614 | 105-00614 | 分析の結果、計数汚染度がNAS級と当社推奨の管理限界値に到達していました。摩耗粒子形態観察でμm以下の鉄系摩耗粒子が多く観察されたことから、汚染が高い要因は、シリンダ内部などの摺動面の摩耗により発生した摩耗粒子によることが確認されました。今後、更に摩耗が進行することが懸念されるため、～ヶ月以内に再度分析を実施し、摩耗の進行状況を確認されることを推奨します。尚、計数汚染度の増加傾向から、年月にNAS級に到達することが予測されますので、これまでに精密な濾過を実施することを併せて推奨します。これらのことは、異常摩耗の早期発見パラメータであるフェログラフィーのIs値がの乗とやや高く、摩耗粒子形態観察の結果、μm未満の鉄系粒子が観察されたことSOAP／D－SOAPの結果、前回に比較して鉄、SOAPの結果、ニッケルが上昇したこと以上のことから判断しました。
報告№108-0131 報告№108-0131 | 分析№108-00766 分析№108-00766 | 108-00766 | 分析の結果、SOAPの銅濃度以外のデータは良好でした。SOAPの銅濃度がppm検出されました。これは、本軸受油槽内で銅合金を使用した箇所、貴社ご提供の図面からデフレクターとバッフルという部品の溶出によるものと考えられます。これらの部品はオイルシールの役目を果たしており、シャフトとのギャップが増大し油漏れの原因になることが懸念されるため、巡視の際には、油漏れと油面の低下に注意を払い監視する必要があります。今後は、摩耗の増加、油劣化の進行を確認する必要があるため、ヶ月後に再度分析を実施されることを推奨します。は良好と判断します。計数汚染度は良好と判断します。計数汚染度はNAS級と当社推奨の管理限界値のNAS級以内にあり、良好と判断します。重量汚染度は良好と判断します。重量汚染度は.mg/mlと当社推奨の管理限界値のmg/ml以内にあり、良好と判断します。機器の潤滑状態SOAPの結果、銅が多く検出されました。SOAPの結果、銅が多く検出されました。SOAPの結果、油の添加剤成分であるリン、亜鉛が検出されました。一方、銅が検出されました。銅を使用した部分の溶出が発生していると考えられます。この溶出は検出された亜鉛系添加剤の成分と銅が反応し、溶出することが知られています。銅濃度は別紙鉱油の酸化に対する金属触媒の影響に示すように銅濃度が増加すると酸化速度が速まりますので、酸化劣化の進行状況を全酸価の変化で監視されることを推奨します。D－SOAPの結果、錫が検出されました。D－SOAPの結果、摩耗により発生した錫が検出されました。フェログラフィーの結果は良好です。異常摩耗の早期発見パラメータであるフェログラフィーのIs値がのマイナス乗と良好の範囲にあることから、潤滑状態は正常と判断します。
報告№109-09136 報告№113-00462 | 分析№109-001160 分析№113-001889 | 113-001889 | 潤滑油は継続使用可能な状態にあると判断します。粘度、全酸価、IR、RBOTの各データは良好でした。尚、別紙RBOTの減少傾向から油の余寿命を求めた結果、本試料は直近の更油から起算して年月まで使用可能であることが分かりました。水分は良好でした。
報告№104-0180 | 分析№104-01331 | 104-01331 | 分析の結果、オイルリングの摩耗の進行が確認されました。今後、オイルリングの動きが悪く、油の供給量が減少し、油膜切れが発生する可能性がありますので、オイルリングの動作状況を確認されると共に、～ヶ月後に再分析を実施し、摩耗の進行状況を確認されることを推奨します。これらのことは、異常摩耗の早期発見パラメータであるフェログラフィーのIs値は、と良好の範囲にあるものの、摩耗粒子形態観察の結果、金属接触が厳しい場合に発生するシビア粒子、銅合金が多く観察されたことD－SOAPの結果、オイルリングの主成分である銅が検出されたこと以上のことから判断しました。
報告№109-09136 報告№111-00596 | 分析№109-001160 分析№111-002779 | 111-002779 | 対象設備は継続使用可能な状態にあると判断します。但し、今後も摩耗の進行を傾向監視するため、以下の対策を推奨します。次回点検でオイルリングの点検燃焼ガス中の硫黄分と添加剤が反応して生成したカルシウム化合物が若干高い濃度を示していました。これは、オイルリングの摩耗により燃焼ガスのシール性が低下したためと推定されることから、次回点検ではオイルリングの摩耗状態の点検を推奨します。定期的な分析摩耗の進行を監視するため、定期的に分析を実施し、摩耗の進行状況を確認することを推奨します。新油との比較による評価を示す粘度、塩基価のデータは新油データを基準として評価しています。今回は当社に新油データがなかったため判断できませんでしたが、今後評価する場合は、充填用に新油を同時に分析することをご検討下さい。フェログラフィー異常摩耗の早期発見パラメータとして摩耗粒子を定量化して評価するフェログラフィーのIs値は、潤滑状態がやや厳しいの乗でした。摩耗粒子の形態で比較的多く観察された粒子は、潤滑状態が正常な場合に発生する摩耗粒子でした。これらの摩耗粒子が観察された場合、潤滑部で発生している摩耗形態は、正常なマイルド摩耗であることが分かります。Iカップリング発光分光分析供試の潤滑油を分析した結果、検出された金属元素は、SOAPの結果表に示すように、鉄、鉛、錫、リン、亜鉛、カルシウム、バリウム、アルミニウム、ナトリウム、マグネシウム、ホウ素でした。検出されたこれらの金属元素から発生箇所を推定すると鉄、鉛、錫・エンジン部品リン、亜鉛、カルシウム、マグネシウム、ホウ素・オイル添加剤バリウム、アルミニウム、ナトリウム・外部混入異物であると思われます。このうち、機械部品が摩耗したと思われる元素はのグループです。カルシウムなどの析出D－SOAPでカルシウムが.検出されました。この影響については、別紙カルシウムなどの析出をご覧ください。計数汚染度計数汚染度はNAS級以上と汚染されていました。フィルタ表面の異物観察で金属片、すす、鉄錆、砂等が観察されたことから、汚染度が高い要因は、摩耗とエンジンオイルの反応生成物、そして外部混入異物の影響と思われます。水分は良好でした。尚、粘度、塩基価は、当社に新油データがなかったため、比較ができず評価できませんでした。
報告№107-0366 報告№108-0394 | 分析№107-01900 分析№108-02656 | 108-02656 | 濾過前の試料油を分析した結果、粘度が.mm/sと新油のmm/sに比較して、粘度変化率は+.％で、やや不良領域にありますが、前回の.mm/sに比較して変化は確認されませんでした。粘度は、現在ISOVGからISOVGに移行中であり、且つ、前回に比較して変化がないことから、本試料油は継続使用可能と判断します。
報告№109-09136 報告№113-00142 | 分析№109-001160 分析№113-000530 | 113-000530 | 潤滑油の劣化はなく、汚染度は良好な範囲にあることから、継続使用可能と判断します。軸受は継続使用可能な状態にあると判断します。但し、将来的な摩耗進行の有無を確認するためにも傾向監視を継続することが有効です。定期的な分析摩耗粒子の形態観察で、凝着摩耗が観察されたことから、今後の摩耗進行を監視するため、定期的に分析を実施することを推奨します。最適な採油方法本試料油は、機器停止中に軸受箱排油口から採油されているため、分析データが高濃度に出ていると推定されます。正確なデータによる診断を行うためにも、今後の採油は、極力運転中もしくは停止直後の油槽中層部から実施されることを推奨します。はフェログラフィーおよびSOAP／D-SOAPの結果から総合的に判断した結果、継続使用は可能ですが、今後の機器の機能を確認するためにも傾向管理が有用と考えます。フェログラフィー【定量分析：Is値】Is値は異常摩耗の早期発見パラメータのつで、摩耗粒子を定量化するために用います。今回のIs値はの乗と、やや高い値でした。フェログラフィー【定性分析：摩耗粒子および摩耗形態観察】分析結果から比較的多く観察された粒子は、以下の通りでした。シビア粒子・潤滑状態がやや厳しい凝着摩耗により発生。金属潤滑部が局部的に油膜切れを起していると考えられます。フリクションポリマ・局部的に高圧・高温となる場合に発生。観察された摩耗粒子の中でもシビア粒子は、将来的な摩耗の進行に繋がる可能性を示唆しているため、傾向監視が必要と思われます。シビア粒子は、凝着摩耗に分類されます。この摩耗粒子は、摺動面で凝着、破断を繰り返し、この過程で生じる移着粒子が成長して摩耗粒子となります。そのため、摺動面では局部的に油膜切れが発生していることを示しています。この状態が継続した場合、摩耗粒子のサイズは徐々に大型化していき、設備の損傷に至る場合がありますので、傾向監視が必要です。Iカップリング発光分光分析【SOAP／D-SOAP】検出された金属元素から発生箇所を推定すると、以下の通りでした。鉄、銅、亜鉛・軸受等カルシウム、バリウム、アルミニウム、ケイ素、ナトリウム・外部混入異物ケイ素の検出ケイ素がppm検出されました。一般に、潤滑油中からケイ素が検出された場合の原因として、油の消泡剤として使用されるシリコン系の添加剤が検出されるフェログラフィーおよびフィルタ表面の異物観察で砂が多く観察され、これが検出されるシリコングリースをシール部に塗布している場合、このシリコングリースが潤滑油に混入して検出されるなどが挙げられますが、今回の原因は、フィルタで砂が観察されたことから、の可能性が考えられます。およびについては、分析結果では確認することが出来ませんので、これに関する情報をご提供下さい。計数汚染度はNAS級、重量汚染度は.mg/mlと、共に当社推奨の管理限界値以下であり、良好でした。粘度、水分、全酸価、IR、RBOTの各データは、良好でした。尚、別紙RBOTの減少傾向から油の余寿命を求めた結果、本試料油は直近の更油から起算して年月まで使用可能であることが分かります。
報告№107-4554 報告№107-4554 | 分析№107-02770 分析№107-02771 | 107-02771 | 今回の採油は、ドレンバルブから機器停止中に実施している。油中粒子が均一に分散している油循環中に比較し沈降の影響を受け、分析データが高濃度に出る可能性があると思われます。又、採油した試料油量が不足しており、希釈して分析を実施したため、計数汚染度、重量汚染度は参考値としてお考え下さい。今回の分析は以上のことを踏まえて結果を検討しました。分析の結果、計数汚染度がNAS級と当社推奨の管理限界値に到達していました。D－SOAPで鉄が検出され、異常摩耗の早期発見パラメータであるフェログラフィーのIs値がの乗と高い値を示していました。循環中の採油に比較してデータが高目に出る可能性がある採油条件で採油を実施したことが影響していると思われますが、摩耗粒子の形態観察で異物の噛み込みにより発生する切削粒子が多く観察されたことから、外部から混入した異物の噛み込みにより発生する切削摩耗が発生していると考えられます。この切削摩耗は異物が混入していない状態に比較して、摩耗進行速度が速く注意が必要です。今後更に摩耗が進行し、転がり軸受の寿命の指標となるフレーキングに進展することが懸念されるため、ヶ月後に再度分析を実施し、摩耗の進行状況を確認することを推奨します。一方、油の基本特性を示す粘度、水分、全酸価、IRの各データは全て良好の範囲にあり、この油は継続使用可能と判断します。尚、機器の潤滑状態をより正確に知るには、粒子の沈降の影響を極力抑え、油中粒子が均一な分散状態に近い状態での採油が望ましく、そのため対象機器の運転中、または停止直後に採油を実施することを併せて推奨します。
報告№109-09249 報告№110-00298 | 分析№109-001747 分析№110-001165 | 110-001165 | 油中金属の分析は、試料油を以上の高温で発光させた光を分光器で分光し、金属固有の波長から元素を特定するとともに、光の強度から濃度を求めるIカップリング発光分光分析法を用います。また摩耗状態は、SOAP法により求めた金属成分と濃度に、フェログラフィー法による早期発見パラメータであるIs値と摩耗粒子分析とを加味し、さらに摩耗粒子の形態により摩擦面で発生している摩耗機構を推定して総合的に判断します。Iカップリング発光分光分析供試のタービン油を分析した結果、検出された金属は油中金属元素の結果表に示すように、鉄、ケイ素でした。これら検出された金属元素から発生箇所を推定すると、鉄・軸受等ケイ素・外部混入異物であると思われます。このうち、機械部品が摩耗したと思われる元素はのグループです。フェログラフィー摩耗粒子分析結果から観察された粒子は、潤滑状態が正常な場合に発生する摩耗粒子でした。潤滑状態と摩耗形態異常摩耗の早期発見パラメータとして摩耗粒子を定量化して評価するフェログラフィーのIs値は、潤滑状態が正常であるのマイナス乗となっていました。摩耗粒子の観察結果から潤滑部では正常な潤滑状態であるマイルド摩耗が発生していることが分かりました。水分、汚染粒子数、汚染度物重量の各データは良好でした。新油と試料油のIRスペクトルパターンを比較した結果、試料油には新油と異なるスペクトルのあることがわかりました。潤滑油などの有機物・有機化合物は、使用油と新油が同じであればほぼ一致したスペクトルパターンとなりますが、本試料油の場合、このパターンが異なっていたことから異種油が混入していた可能性が考えられました。今回の分析結果だけでは異種油の特定はできませんが、現在のところは異種油等の混入が原因となる油の劣化は確認されていませんので、早急な対策を行う必要はないと考えます。潤滑油および軸受は継続使用可能な状態にあるものの、以下の対策が必要です。定期的な分析今後、摩耗の進行を監視するため、定期的に分析を実施することを推奨します。異種油の混入、油名の確認分析の結果、試料油には新油とは異なるIRのスペクトルパターンが確認されたことから異種油の混入が考えられました。使用油に異種油が混入すると、場合によっては混合による反応で予期しない成分が生じ、障害の原因となることもあるためIR以外の分析項目にも注目し、注意深く傾向の変化を確認されることを推奨します。また、採油した油名を再確認されることもあわせて推奨します。なお、今回のように新油と異なるIRのスペクトルパターンが確認される場合もあることから、使用しているあらゆる油種等の有機物・有機化合物を事前に分析してデータベース化しておくことも推奨します。分析結果特性低下特性低下に係るパラメータの分析結果は、新油値に比較して全酸価が高く、また、IRチャートの結果から新油との相違点が確認されたことから、異種油の混入があったものと考えられました。粘度粘度は.mm/sと新油値mm/sに対する粘度変化率は-％で、当社推奨の管理限界値である±％以内にあり、良好と判断します。全酸価添加タービン油の全酸価は、油メーカによって初期値が違うため統一した管理基準を設定するのが困難であることから、当社では管理限界値を設定しておらず、新油分析値との比較及び他の分析項目の結果より全酸価の状態判断を行います。その結果、全酸価は.mgKOH/gと新油値.mgKOH/gに比較して高くなっていました。IRチャートに示すように新油と異なるピークが確認され、異種油混入の可能性が確認されました。酸化安定度酸化安定度はminであり、当社推奨の管理限界値のmin以上であることから良好と判断します。有機物・有機化合物有機物・有機化合物は、IRチャートによる新油分析値との比較の結果、cm-付近に劣化の兆候を示すカルボン酸の吸収が確認されていないことから、良好と判断します。但し、別紙IR吸収パターンの相違からわかるように、新油と異なる有機物・有機化合物の存在が確認されました。色相はLであり、新油値のLに比較して高い値でした。汚染に係るパラメータの分析結果は良好と判断します。水分はppmであり、当社推奨の管理限界値の以下であることから良好と判断します。汚染粒子数はNAS級であり、当社推奨の管理限界値のNAS級以内であることから良好と判断します。汚染度物重量はmg/mlであり、当社推奨の管理限界値のmg/ml以内であることから良好と判断します。摩耗運転中における潤滑状態は正常であったものと判断します。異常摩耗の早期発見パラメータであるフェログラフィーのIs値がのマイナス乗と当社基準値と比較して良好の範囲にあったことから潤滑箇所の潤滑状態は正常と判断します。金属濃度SOAP法により金属濃度を測定した結果、外部から混入したと思われるケイ素がppmと僅かに検出されましたが良好と判断します。金属濃度酸溶解法により金属濃度を測定した結果、潤滑箇所で発生する鉄がと僅かに検出されましたが良好と判断します。
報告№109-09136 報告№112-00561 | 分析№109-001160 分析№112-002324 | 112-002324_date130318 | 潤滑油は水分が高いことから、腐食の恐れがあるため、以下の対策を推奨します。軸受分析の結果、軸受は継続使用可能な状態にあると判断します。但し、将来的な摩耗進行の有無を確認するためにも傾向監視を継続することが有効です。更油油中の汚染度および水分が高いことから、摩耗粒子や異物等が軸受摺動面に噛み込んだり、油槽内に錆が発生し、その影響で摩耗の進行が懸念されるため、更油を推奨します。定期的な分析今後懸念される凝着摩耗の進行を監視するため、定期的に分析を実施することを推奨します。診断結果水分は当社推奨の管理限界値を超えていました。粘度前回に比較して今回の粘度は、mm/sからmm/sに上昇していました。新油値mm/sに比較して、粘度変化率は-.％で、当社推奨の管理限界値である±％以内であり、良好と判断します。水分前回に比較して今回の水分は、ppmからppmに増加し、当社推奨の管理限界値を超えていました。今後、水分の影響で油槽内に錆が発生し、その影響で摩耗が発生する懸念があります。酸価前回に比較して今回の酸価は、.mgKOH/gから.mgKOH/gに低下していました。新油値.mgKOH/g以下であり、良好と判断します。IRIRチャートの結果、新油と使用油のスペクトルパターンはほぼ一致し、また、油劣化の兆候を示すカルボン酸の吸収が確認されていないことから、良好と判断します。計数汚染度、重量汚染度は共に当社推奨の管理限界値を超えていました。計数汚染度前回に比較して今回の計数汚染度は、NAS級以上から変化はなく、当社推奨の管理限界値NAS級を超えていました。重量汚染度前回に比較して今回の重量汚染度は、mg/mlから.mg/mlに減少しているものの、当社推奨の管理限界値mg/mlを超えていました。光学顕微鏡写真重量汚染度で濾過したフィルタ表面上の夾雑物を光学顕微鏡で観察した結果、金属片、鉄錆、砂等が観察されました。はフェログラフィーおよびSOAP-Tの結果から総合的に判断した結果、継続使用は可能ですが、機器の機能を保持するためにも傾向管理が有用と考えます。フェログラフィー【異常摩耗指数：Is値】Is値は異常摩耗の早期発見パラメータのつで、摩耗粒子を定量化するために用います。前回に比較して今回のIs値はの乗から乗に低下しているものの、高い値でした。フェログラフィー【定性分析：摩耗粒子および摩耗形態観察】分析結果から比較的多く観察された粒子は、以下の通りでした。正常な摩耗粒子・潤滑状態が正常なマイルド摩耗により発生。シビア粒子・潤滑状態がやや厳しい凝着摩耗により発生。金属潤滑部が局部的に油膜切れを起していると考えられます。黒錆・潤滑状態がやや厳しい凝着摩耗により発生。金属接触が厳しく、且つ、高い摩擦熱が発生していると考えられます。赤錆・フレッティングにより発生。フリクションポリマ・局部的に高圧・高温となる場合に発生。鉄錆、砂等・外部から混入したと考えられます。観察された摩耗粒子の中でもシビア粒子、黒錆、フレッティングは、注意が必要です。シビア粒子、黒錆は、凝着摩耗に分類されます。これらの摩耗粒子は、軌道面で凝着、破断を繰り返し、この過程で生じる移着粒子が成長して摩耗粒子となります。そのため、軌道面では局部的に油膜切れが発生していることを示しています。この状態が継続した場合、摩耗粒子のサイズは徐々に大型化していき、軸受の損傷に至る場合がありますので、傾向監視が必要です。フレッティングの発生要因は、鉄系材料が接合および勘合されたりする部分から発生します。フレッティングによる赤錆が少量発生しても直ちに異常ではありませんが、場合によっては、発生した赤錆が軸受摺動面に噛み込み、摩耗を進行させる場合があります。Iカップリング発光分光分析【SOAP-T】検出された金属元素から発生箇所を推定すると、以下の通りでした。鉄、クロム・軸受等リン、亜鉛・添加剤カルシウム・外部混入異物
報告№108-7005 報告№108-7005 | 分析№108-01654 分析№108-01654 | 108-01654 | 今回の採油は、対象設備の停止中にドレンプラグから実施しているため、油循環中に採油した場合に比較し、油中粒子の沈降の影響を受け、分析データが高濃度に出る可能性があります。今回の分析は以上のことを踏まえて結果を検討しました。分析の結果、今回の採油が高濃度になっていると思われる対象設備停止中のドレンプラグから行われた採油にもかかわらず、全てのデータが良好の範囲にありました。このことから、機器の潤滑状態は正常であり、この油は継続使用可能と判断します。一方、RBOTがminと新油値のminからmin減少していました。設備の稼働期間が約年であるため、潤滑油の使用開始を年月と仮定し、この減少傾向から限界到達時期を別紙図により推定しました。その結果、年月と推定されました。今回のようにRBOT値が低下してきた場合、酸化防止剤が減少し、基油の劣化が急速に進行する場合があるため、可能であればヶ月後に再度分析を実施し、RBOTの減少率を確認されることを推奨します。上述しましたように今回の採油は対象設備の停止中の採油であるため、対象設備の運転中の採油に比較して汚染度は高目に出ている可能性があります。可能であれば、機器運転再開後時間以上経過した時点で採油を実施し、そのデータを初期値として管理されることを推奨します。尚、採油は、粒子の沈降の影響を少なくすることが重要であり、そのため油中粒子が均一な分散状態で実施されることを併せて推奨します。は良好と判断します。粘度は良好と判断します。粘度はmm/sと新油値mm/sに比較して、粘度変化率は-％で、当社推奨の管理限界値である±％以内にあり、良好と判断します。水分は良好と判断します。水分はppmと当社推奨の管理限界値の以下であり、良好と判断します。全酸価は良好と判断します。全酸価は.mgKOH/gと新油値.mgKOH/gに比較して変化はなく、良好と判断します。RBOTの結果、良好と判断します。RBOTはminと当社推奨の管理限界値のmin以上であり、良好と判断します。は良好と判断します。計数汚染度は良好と判断します。計数汚染度はNAS級と当社推奨の管理限界値のNAS級以内にあり、良好と判断します。機器の潤滑状態機器の潤滑状態は正常と判断します。SOAPの結果は良好です。SOAPの結果、金属元素は検出されませんでした。D－SOAPの結果は良好です。D－SOAPの結果、外部から混入したと思われるナトリウムが検出されました。フェログラフィーの結果は良好です。異常摩耗の早期発見パラメータであるフェログラフィーのIs値がのマイナス乗と良好の範囲にあり、潤滑状態は正常と判断します。
報告№109-09131 報告№109-09131 | 分析№109-001117 分析№109-001117 | 109-001117 | 泡立ち試験の結果は、-と新油値の-に比較して高い値でした。消泡性の性能が低下していることが確認されたことから、今後の使用状況によっては油の酸化劣化が進行したり、ギヤ歯面およびベアリング軌道面で油膜切れが発生したりする場合があるため、消泡剤の添加による消泡性能の改善など何らかの対応が必要になると思われます。また、を示す粘度、水分、全酸価の各データが良好の範囲にあることから、本試料油は継続使用可能と判断します。機器の潤滑状態潤滑状態の異常の早期発見パラメータである潤滑状態指数は、のマイナス乗と濾過設備のない機器であれば正常な潤滑状態にあると判断できます。当該機の潤滑系は、油中汚染粒子を濾過するフィルタが設置されているため、別紙インライン・オフラインフィルタの影響に示すとおり、潤滑状態が異常となり大型の摩耗粒子が発生したとしても発生した粒子の大部分が捕捉されてしまい、結果として正常な潤滑状態にあると誤認してしまう可能性があります。そのため、フィルタの影響を考慮に入れLCインデックスを求めたところ、その結果は摩耗がやや厳しい状態に分類されるの乗領域となりました。計算により求めたLCインデックスがこの値であれば、ギヤの継続続使用は可能と思われますが、的確な潤滑状態の確認には再分析による確認が必要と思われます。再分析は、前回採油から今回採油まで年ヶ月程度経過していますので、安全をみてヶ月後を推奨します。泡立ち試験の結果、消泡性能が低下していることが確認されています。粘度は良好。粘度は.mm/sと新油値mm/sに比較して、粘度変化率は+.％で、当社推奨の管理限界値である±％以内にあり、良好と判断します。粘度はmm/sとなっています。粘度はmm/sとなっています。粘度指数はとなっています。粘度指数はとなっています。泡立ち試験は-です。泡立ち試験は-と新油に比較して高い値となっています。消泡性能が低下していることが確認されています。水分は良好。水分は.ppmと当社推奨の管理限界値の以下であり、良好と判断します。全酸価は良好。全酸価は.mgKOH/gと新油値.mgKOH/g以内にあり、良好と判断します。機器の潤滑状態精密な濾過設備がない機器であれば、潤滑状態指数は正常の範囲にあると判断します。潤滑状態指数は正常の範囲にあると判断します。異常摩耗の早期発見パラメータである潤滑状態指数がのマイナス乗と精密な濾過設備がない機器であれば、潤滑状態指数は正常の範囲にあると判断します。
報告№109-09136 報告№112-00444 | 分析№109-001160 分析№112-001891 | 112-001891 | 潤滑油および軸受は継続使用可能な状態にあると判断します。はフェログラフィーおよびSOAP／D-SOAPの結果から総合的に判断した結果、前回から各データに大きな変化はないことから、摩耗は安定していると考えられます。フェログラフィー【定量分析：Is値】Is値は異常摩耗の早期発見パラメータのつで、摩耗粒子を定量化するために用います。前回に比較して、Is値は-からと、実数部に変化はありませんでした。前回、Is値の実数部がマイナスとなっていたものが、今回はプラスとなりましたが、これは、前回はμm以上の粒子よりμm未満の小さな粒子が多かったため、Is値を算出した結果、実数部がマイナスとなったものです。今回、この実数がプラスに転じたことにより、μm以上の粒子のほうが多くなったことが分かりますが、依然としてIs値そのものが低い値であることから、潤滑状態は正常な範囲にあると判断でき、継続使用には問題ないと判断します。フェログラフィー【定性分析：摩耗粒子および摩耗形態観察】分析結果から比較的多く観察された粒子は、以下の通りでした。正常な摩耗粒子・潤滑状態が正常なマイルド摩耗により発生。赤錆・フレッティングにより発生。鉄錆等・外部から混入したと考えられます。観察された摩耗粒子の中でも赤錆は、注意が必要です。フレッティングの発生要因は、鉄系材料が接合および勘合されたりする部分から発生します。フレッティングによる赤錆が少量発生しても直ちに異常ではありませんが、場合によっては、発生した赤錆が軸受摺動面に噛み込み、摩耗を進行させる場合があります。Iカップリング発光分光分析【SOAP／D-SOAP】検出された金属元素から発生箇所を推定すると、以下の通りでした。鉄、錫・軸受等リン、バリウム・添加剤カルシウム、ナトリウム・外部混入異物前回に比較して、計数汚染度はNAS級からNAS級にランク低下し、重量汚染度は.mg/mlから.mg/mlに減少し、共に当社推奨の管理限界値以下であり、良好でした。．前回同様に、粘度、水分、酸価、IR、RBOTの各データは良好でした。分析結果は良好と判断します。粘度粘度はmm/sと新油値mm/sに比較して、粘度変化率は-％で、当社推奨の管理限界値である±％以内にあり、良好と判断します。水分はppmと当社推奨の管理限界値の以下であり、良好と判断します。酸価は.mgKOH/gと新油値.mgKOH/gに比較して高いものの、IRの結果で油劣化の兆候を示すカルボン酸の吸収が確認されていないことから、良好と判断します。IRIRの結果、油劣化の兆候を示すカルボン酸の吸収が確認されていないことから、良好と判断します。RBOTRBOTはminと当社推奨の管理限界値のmin以上であり、良好と判断します。は良好と判断します。計数汚染度計数汚染度はNAS級と当社推奨の管理限界値のNAS級以下であり、良好と判断します。重量汚染度は.mg/mlと当社推奨の管理限界値のmg/ml以下であり、良好と判断します。摩耗粒子の形態観察の結果、フレッティングにより発生する赤錆、外部から混入したと思われる鉄錆が比較的多く観察されました。SOAPSOAPの結果、鉄がppm、油の添加剤成分であるリンがppm、バリウムが検出されました。D-SOAPD-SOAPの結果、鉄が、軸受の摩耗により発生する錫が、外部から混入したと思われるカルシウムが、ナトリウムが検出されました。フェログラフィー異常摩耗の早期発見パラメータであるフェログラフィーのIs値がと良好の範囲にあるものの、摩耗粒子の形態観察の結果、フレッティングにより発生する赤錆、外部から混入したと思われる鉄錆が比較的多く観察されました。
報告№109-09136 報告№114-00285 | 分析№109-001160 分析№114-001051 | 114-001051 | 減速機は継続使用可能な状態にあると判断します。新油の分析使用油の添加剤成分が不明であることから、今後分析を実施する場合は、使用している新油を同時に分析することをご検討下さい。異常摩耗の早期発見のパラメータであるIs値は-レベルと正常です。また、観察された粒子は極少量だったことから、は良好と判断します。重量汚染度はmg/mlと汚染されています。フィルタグラムで表面が茶褐色であることから、汚染度が高い要因は、スラッジによるものと思われます。
報告№109-09250 報告№109-09250 | 分析№109-001860 分析№109-001860 | 109-001860 | 排気タービン過給機ケーシング分析の結果、全ての分析項目の値が当社推奨の管理基準を満たしており、新油分析値との比較結果も問題となる値はなかったことから、油は継続使用可能な状態であり、運転中における潤滑状態も正常であったものと判断します。特性低下特性低下に係るパラメータの分析結果は良好と判断します。粘度粘度はmm/sと新油値.mm/sに対する粘度変化率は-％で、当社推奨の管理限界値である±％以内にあり、良好と判断します。全酸価添加タービン油については、当社では管理限界値を設定しておらず、新油分析値との比較及び他の分析項目の結果より全酸価の状態判断を行います。その結果、全酸価は.mgKOH/gと新油値.mgKOH/g以内にあることから、良好と判断します。酸化安定度酸化安定度はminであり、当社推奨の管理限界値のmin以上であることから、良好と判断します。有機物・有機化合物有機物・有機化合物は、IRチャートによる新油分析値との比較の結果、cm-付近に劣化の兆候を示すカルボン酸の吸収が確認されていないことから、良好と判断します。色相はLであり、新油値のLに比較して変化がないことから、良好と判断します。汚染に係るパラメータの分析結果は良好と判断します。水分は.ppmであり、当社推奨の管理限界値の以下であることから、良好と判断します。汚染粒子数はNAS級であり、当社推奨の管理限界値のNAS級以内であることから、良好と判断します。汚染度物重量はmg/mlであり、当社推奨の管理限界値のmg/ml以内であることから、良好と判断します。摩耗運転中における潤滑状態は正常であったものと判断します。異常摩耗の早期発見パラメータであるフェログラフィーのIs値がのマイナス乗と当社基準値と比較して良好の範囲にあったことから、潤滑箇所の潤滑状態は正常と判断します。金属濃度SOAP法により金属濃度を測定した結果、金属元素は検出されなかったことから、潤滑箇所で発生する金属接触による摩耗や、外部からの異物などの混入はみられず良好と判断します。金属濃度酸溶解法により金属濃度を測定した結果、潤滑箇所で発生する金属接触によって検出される鉄が、外部から混入したと思われる亜鉛が、カルシウム、アルミニウム、マグネシウム、ナトリウムが検出されました。
報告№108-0075 報告№108-0098 | 分析№108-00429 分析№108-00567 | 108-00567 | 今回の分析対象とした機器は、平成年以降分解点検をしていないため、グリースを分析し、グリースの性状と軸受の摩耗状態を確認する。グリース中の摩耗粒子をフェログラフィーにより分析した結果、軸受軌道面の疲労で発生した疲労摩耗粒子と、油膜が切れ、転動体と軌道面、保持器が金属接触して発生する凝着摩耗粒子の摩耗形態が観察されました。このことから、軌道面と転動面間ではグリースによる油膜は保持されにくい状態になっていると推定されます。摩耗粒子の観察結果から、軸受の軌道面ではグリースによる油膜の保持がしにくい箇所のあることが判ることから、今後の使用頻度によっては摩耗の進行速度が増加し、軸受の損傷に至る危険性が想定されますので、安全をみて軸受およびグリースの交換が必要であると判断します。一方、グリースの物理的性状を示すちょう度、滴点、全酸価を除く項目は良好でした。ちょう度が新グリースのに比較してと低下し、滴点も新グリースに比較して約低下していました。更に、全酸価がmgKOH/gからmgKOH/gに上昇していたことから、グリースが硬化し、劣化が進行していると考えられました。硬化したグリースは、油分の流動性が低くなり、ベアリング軌道面で良好な油膜が保持しにくくなる可能性があるため、グリースを交換することを推奨します。尚、報告書の管理表中に示しているSOAP／D－SOAPは、グリース潤滑の場合、摩耗粒子が均一に分散していないため、測定値が大きく変動することがありますので参考値としてお考え下さい。
報告№108-0390 報告№108-0390 | 分析№108-02641 分析№108-02641 | 108-02641 | 分析の結果、摩耗の安定が確認され、ギヤ歯面および転がり軌道面の潤滑状態は正常と判断します。これらのことは、前回に比較して、計数汚染度はランク減少し、SOAP／D-SOAPの鉄濃度に変化がないこと異常摩耗の早期発見パラメータであるフェログラフィーのIs値がの乗とやや高いものの、摩耗粒子の形態観察の結果、μm未満の鉄系粒子が支配的であること以上のことから判断しています。尚、トライボ診断では、バックラッシの増加量を分析結果から計算できますので、構造が確認できる図面、ギヤの形式、歯形、モジュール、歯数、回転数、増速比、歯幅をお知らせ下さい。計算結果をご報告いたします。計数汚染度は良好と判断します。計数汚染度は良好と判断します。計数汚染度はNAS級と当社推奨の管理限界値のNAS級以内にあり、良好と判断します。重量汚染度は.mg/mlとなっています。重量汚染度は.mg/mlとなっています。機器の潤滑状態機器の潤滑状態は正常と判断します。SOAPの結果、鉄が検出されています。SOAPの結果、摩耗により発生する鉄、油の添加剤成分であるリン、亜鉛、カルシウムが検出されています。D－SOAPの結果、鉄が検出されています。D－SOAPの結果、摩耗により発生する鉄、油の添加剤成分であるリン、亜鉛、カルシウムが検出されています。フェログラフィーの結果は良好です。異常摩耗の早期発見パラメータであるフェログラフィーのIs値がの乗とやや高いものの、摩耗粒子の形態観察の結果、μm未満の鉄系粒子が多く観察されています。
報告№109-09166 報告№114-00256 | 分析№114-000885 | 114-000885_886 | 目的を確認する。油清浄機の濾過精度を確認する。を確認する。評価の評価を示す粘度、水分、酸価、IRの各データは、前回同様に当社推奨の管理限界値内にあることから、継続使用可能と判断します。濾過精度の確認表に示す通り濾過精度は～％と比較的低いものの、浄油後の汚染度がNAS級と清浄な状態を保持できていることから、濾過精度は確保できていると判断します。機器の潤滑状態油清浄機がなかったとした場合、NAS級程度に汚染された状態と推定されますが、異常の兆候を示す摩耗粒子等は観察されていないことから、機器の潤滑状態は良好と判断します。を示す粘度、水分、酸価、IRの各データは、前回同様に良好です。油汚染度管理に関する考察通常は、油清浄機の入口側と出口側より採取した油の計数汚染度から、油清浄機の濾過精度の指標であるβ値を確認します。その結果を下表に示します。但し、今回は入口側、出口側共に清浄度が非常に高く、そのため、サンプリング等によるバラツキの影響が現れ易い状況であることから、β値は参考値となります。 ・ここで、 EMBEDExcel.Sheet.式および表に示す通り、β値は、～μmレンジが%～μmレンジが%～μmレンジが%です。計算上β値は比較的低く、一見、濾過精度が確保出来ていないように見えますが、入口側の潤滑油が超清浄であることから、油清浄機は問題ないと判断します。機器の摩耗油清浄機が設置されていることでNAS級と清浄になっています。油清浄機が設置されておらず、油中の汚染物は除去されず滞留していたと仮定した場合、表に示すように実際の汚染度はNAS級程度の可能性があります。EMBEDExcel.Sheet.この推定値を前回分析時の油清浄機入口汚染度の推定値と比較した結果、～μmサイズの粒子は減少傾向にあることから、潤滑状態は良好であり、摩耗の進行はないと判断します。
報告№109-09447 報告№113-00612 | 分析№109-002790 分析№113-002585 | 113-002585 | 潤滑、汚染状態は共に良好な範囲にあることから、潤滑油は継続使用可能な状態にあると判断します。軸受は継続使用可能な状態にあると判断します。但し、今後の摩耗推移を監視することが有用です。定期的な分析今後の凝着摩耗の推移を監視するため、定期的な分析実施を推奨します。分析結果粘度、酸価は、前回同様に良好です。水分、計数汚染度は、前回同様に良好です。異常摩耗の早期発見のパラメータであるIs値は、前回のレベルから変化はなく、Is値は正常です。但し、潤滑部の摩耗が認められたため、定期的に潤滑油分析を実施し、摩耗推移を監視することが有用と考えます。フェログラフィーで観察された代表的な粒子は、以下の通りです。正常な摩耗粒子・潤滑状態が正常なマイルド摩耗により発生。シビア粒子・潤滑状態がやや厳しい凝着摩耗により発生。極微小領域で油膜切れが発生したことを示します。シビア粒子は、摩擦面が将来的に異常摩耗へ進展する可能性を示唆しているため、傾向監視が有用と思われます。詳細は、別紙傾向監視が必要な摩耗粒子をご覧ください。
報告№107-6009 報告№107-6530 | 分析№107-00301 分析№107-00989 | 107-00989 | 油面の上昇が確認されたため、冷却水蛇管が損傷し、冷却水が混入している可能性が考えられた。精点Aを実施し、水分混入の確認、汚染度、潤滑状態を確認する。精点Aを実施した結果、前回に比較して水分はからppmに僅かに増加したものの、良好な範囲にあり、水分の混入は確認されませんでした。又、その他の各データも全て良好の範囲にあることから、この油は継続使用可能であり、潤滑状態も正常と判断します。
報告№109-09136 報告№111-00053 | 分析№109-001160 分析№111-000148 | 111-000148 | 軸受は継続使用可能な状態にあると判断します。更油からの使用時間をもとに潤滑油の余寿命を評価したところ、潤滑油は次回定検まで使用可能と判断できました。次回定検時に更油を実施しない場合は、酸化安定度を知るための分析を実施し、余寿命を確認することを推奨します。異常摩耗の早期発見パラメータとして摩耗粒子を定量化して評価するフェログラフィーのIs値は、潤滑状態が正常なのマイナス乗でした。水分は、当社推奨の管理限界値内にあり、良好と判断します。粘度粘度は、当社推奨の管理限界値内にあり、良好と判断します。全酸価全酸価は、新油値以内にあり、良好と判断します。酸化安定度酸化安定度はminであり、当社推奨の管理限界値のmin以上であることから、良好と判断します。
報告№108-6005 報告№108-0033 | 分析№108-00106 分析№108-00166 | 108-00166 | 、汚染度、軸受の潤滑状態を確認する。今回の採油は、対象設備の停止中に排油口から実施しているため、油循環中に採油した場合に比較し、油中粒子の沈降の影響を受け、分析データが高濃度に出る可能性があります。今回の分析は以上のことを踏まえて結果を検討しました。分析の結果、今回の採油が高濃度になっていると思われる対象設備の停止中に排油口から行われた採油にもかかわらず、全てのデータが良好の範囲にありました。このことから、対象設備の潤滑状態は正常であり、この油は継続使用可能と判断します。尚、上述しましたように、今回の採油は停止中の採油であるため、循環中の採油に比較してデータが高目に出る可能性があります。これは、運転中の採油であったなら今回データより低い値になることが考えられます。採油は、粒子の沈降の影響を少なくすることが重要であり、そのため、油中粒子が均一な分散状態で実施されることを推奨します。
報告№104-6070 | 分析№104-01939 | 104-01939 | 回目の初期試験を実施した結果、摩耗は安定していると判断します。これらのことは、前回に比較して、計数汚染度は等級に変化はなく、SOAP／D-SOAPの鉄及びモリブデン濃度に変化がないこと異常摩耗の早期発見パラメータであるフェログラフィーのIs値が、.と良好の範囲にあること以上のことから判断しました。
報告№109-09136 報告№112-00561 | 分析№109-001160 分析№112-002328 | 112-002328_date130321 | 分析の結果、潤滑油の劣化は確認されていないことから、継続使用可能な状態にあると判断します。但し、油中の汚染度が高く、汚染物が摺動面に噛み込み摩耗が進行することが懸念されるため、以下の対策を推奨します。軸受は継続使用可能な状態にあると判断します。但し、将来的な摩耗進行の有無を確認するためにも傾向監視を継続することが有効です。電食防止軸電流が発生していると推定されます。軸電流が流れると軸受が過熱して焼損に至ることも懸念されるため、軸受に電流を通過させないようにバイパスの設置などを推奨します。濾過または更油油中の汚染度が高いことから、摩耗粒子や異物等が軸受摺動面に噛み込むことによる摩耗の進行が懸念されるため、濾過または更油を推奨します。更油する際には、油槽内を清掃し、更油する新油もNAS級程度の清浄な潤滑油を更油することを併せて推奨します。定期的な分析今後懸念される凝着摩耗の進行を監視するため、定期的に分析を実施することを推奨します。新油との比較による評価を示す粘度、酸価のデータは新油データを基準として評価しています。今回は当社に新油データがなかったためカタログ値で判断しましたが、今後評価する場合は、使用している新油を同時に分析することをご検討下さい。診断結果は良好と判断します。粘度前回に比較して今回の粘度は、.mm/sから.mm/sに上昇していました。新油カタログ値.mm/sに比較して、粘度変化率は+.％で、当社推奨の管理限界値である±％以内であり、良好と判断します。水分前回に比較して今回の水分は、ppmから.ppmに増加していました。当社推奨の管理限界値の以下であり、良好と判断します。酸価前回に比較して今回の酸価は、.mgKOH/gから.mgKOH/gに低下していました。IRの結果で油劣化の兆候を示すカルボン酸の吸収が確認されていないことから、良好と判断します。IRIRチャートの結果、油劣化の兆候を示すカルボン酸の吸収が確認されていないことから、良好と判断します。計数汚染度は当社推奨の管理限界値を超えていました。計数汚染度前回に比較して今回の計数汚染度は、NAS級からNAS級以上に増加し、当社推奨の管理限界値NAS級を超えていました。重量汚染度前回に比較して今回の重量汚染度は、.mg/mlから.mg/mlに減少していました。当社推奨の管理限界値mg/ml以下であり、良好と判断します。光学顕微鏡写真重量汚染度で濾過したフィルタ表面上の夾雑物を光学顕微鏡で観察した結果、球状粒子、金属片、鉄錆、砂等が観察されました。はフェログラフィーおよびSOAP-Tの結果から総合的に判断した結果、継続使用は可能ですが、機器の機能を保持するためにも傾向管理が有用と考えます。フェログラフィー【異常摩耗指数：Is値】Is値は異常摩耗の早期発見パラメータのつで、摩耗粒子を定量化するために用います。前回同様に、Is値はの乗とやや高い値でした。フェログラフィー【定性分析：摩耗粒子および摩耗形態観察】分析結果から比較的多く観察された粒子は、以下の通りでした。正常な摩耗粒子・潤滑状態が正常なマイルド摩耗により発生。鉄および銅系球状粒子・金属接触が厳しく、且つ、金属が溶融するほどの高い摩擦熱が発生していると考えられます。観察された摩耗粒子の中でも球状粒子は、注意が必要です。観察された摩耗粒子の中でも球状粒子は、異常摩耗の兆候を示す形態のパラメータで、この摩耗粒子が発生する場合、潤滑状態に注意が必要です。球状粒子の発生原因は、一般に、電食による発生厳しい金属接触による摩耗が考えられます。前回に比較してSOAP-Tの鉄および銅が増加していることから、の電食により球状粒子が増加していると推定されます。今後、原因を取り除かなければ球状粒子はさらに増加すると考えられます。Iカップリング発光分光分析【SOAP-T】検出された金属元素から発生箇所を推定すると、以下の通りでした。鉄、銅・軸受等カルシウム、ナトリウム・外部混入異物
報告№109-09136 報告№112-00666 | 分析№109-001160 分析№112-003082 | 112-003082 | 粘度および消泡性能の低下が確認されました。今後は障害予防を目的に以下の対策を推奨します。更油、或いは、部分更油粘度が低下していたことから、今後適正な粘度範囲で使用していない場合、ギヤ歯面やベアリング軌道面で油膜切れが発生し、摩耗が進行することが懸念されるため、更油、或いは、部分更油を推奨します。追加分析消泡性能が低下した場合、ギヤ歯面での油膜形成に影響が出て摩耗が進展することがありますので、フェログラフィーおよびSOAP-Tを追加して摩耗により発生する油中金属濃度や潤滑状態を確認することを推奨します。粘度粘度は.mm/sと新油値mm/sに比較して、粘度変化率は-.％で、当社推奨の管理限界値である±％を超えていました。今後、適正な粘度範囲で使用していない場合、ギヤ歯面やベアリング軌道面で油膜切れが発生し、摩耗が進行することが懸念されます。泡立ち試験泡立ち試験の結果は、-と新油値が-であるのに比較して高い値となっていたことから、消泡性能が低下していることが分かりました。今後の使用状況によっては油の酸化劣化が進行したり、ギヤ歯面およびベアリング軌道面で油膜切れが発生したりする場合があるため、消泡剤の添加による消泡性能の改善など何らかの対応が必要になると思われます。分析結果粘度および消泡性能が低下していることが確認されました。粘度粘度は.mm/sと新油値mm/sに比較して、粘度変化率は-.％で、当社推奨の管理限界値である±％を超えていました。泡立ち試験泡立ち試験は-と新油に比較して高い値でした。水分はppmと当社推奨の管理限界値の以下であり、良好と判断します。酸価は.mgKOH/gと新油値.mgKOH/g以下にあり、良好と判断します。
報告№104-0292 | 分析№104-02190 | 104-02190 | 濾過前の試料油を分析した結果、計数汚染度が前回NAS級から、今回NAS級に約年ヶ月でランク上昇しました。フィルタ写真に見られるように、鉄錆・砂等が多く観察されているため、汚染度が上昇した要因は、外部から混入した異物によるものと考えられました。鉄錆等の異物は、通常運転中、過去作業中、今回採油時などに混入したと考えられます。又、潤滑異常の早期発見パラメータである摩耗過酷度を示すIs値がと非常に良好の範囲にあることから、潤滑状態は良好な状態にあると判断します。
報告№109-09136 報告№112-00747 | 分析№109-001160 分析№112-003377 | 112-003377_date130410 | 油の劣化は確認されず、汚染度も良好な範囲にあることから、潤滑油は継続使用可能な状態にあると判断します。減速機減速機は継続使用可能な状態にあると判断します。但し、凝着摩耗が確認されたことから、将来的な摩耗進行の有無を確認するためにも傾向監視を継続することが有効です。定期的な分析今後懸念される凝着摩耗の進行を監視するため、定期的に分析を実施することを推奨します。バックラッシによる評価トライボ診断では、バックラッシの増加量を分析結果から計算できますので、構造が確認できる図面、ギヤの形式、歯形、モジュール、歯数、歯幅をお知らせ下さい。計算結果をご報告いたします。フェログラフィーおよびSOAP/D-SOAPの結果から総合的に判断した結果、ギヤ歯面および軸受は健全であり、継続使用可能と評価できますが、引続きギヤおよび軸受の機能が保持されていることを確認するためにも、潤滑油診断による傾向管理が有用と考えます。フェログラフィー【定量分析：Is値】Is値は異常摩耗の早期発見パラメータのつで、摩耗粒子を定量化するために用います。Is値は前回のの乗から乗に低下し、低い値でした。フェログラフィー【定性分析：摩耗粒子および摩耗形態観察】分析結果から観察された全ての粒子量は少でした。但し、観察された摩耗粒子の中には、約μmサイズの大型のシビア粒子が観察されました。シビア粒子は、視野に個と少ないことから、直ちに異常ではないものの、将来的な摩耗の進行に繋がる可能性を示唆しているため、傾向監視が必要と思われます。シビア粒子は、凝着摩耗に分類されます。この摩耗粒子は、ギヤ歯面や軌道面で凝着、破断を繰り返し、この過程で生じる移着粒子が成長して摩耗粒子となります。そのため、ギヤ歯面や軌道面では局部的に油膜切れが発生していることを示しています。この状態が継続した場合、摩耗粒子のサイズは徐々に大型化していき、最終的にはギヤおよび軸受の損傷に至る場合があります。Iカップリング発光分光分析【SOAP/D-SOAP】検出された金属元素から発生箇所を推定すると、以下の通りでした。鉄、錫・ギヤ歯面、軸受等リン・添加剤カルシウム、アルミニウム、ケイ素、ナトリウム・外部混入異物計数汚染度は、前回に比較してNAS級からNAS級にランク低下し、良好でした。粘度、水分、酸価、IRの各データは、前回同様に良好でした。
報告№105-6049 | 分析№105-01493 | 105-01493 | オーバーホール後回目の初期試験を実施した結果、潤滑状態は安定し、潤滑油も継続使用可能と判断します。これらのことは、前回に比較して、計数汚染度はNAS級からNAS級にランク減少したことSOAP／D-SOAPの鉄及び錫濃度に変化がないこと異常摩耗の早期発見パラメータであるフェログラフィーのIs値が.と良好の範囲にあること以上のことから判断しました。
報告№109-09136 報告№111-00703 | 分析№109-001160 分析№111-003554 | 111-003554 | 潤滑油および対象設備は継続使用可能な状態にあると判断します。今後は、本データを初期値として管理することを推奨します。、汚染状態、は良好でした。
報告№109-09448 報告№109-09448 | 分析№109-002811 分析№109-002811 | 109-002811 | 摩耗状態異常摩耗の早期発見パラメータであるフェログラフィーのIs値は、潤滑状態が良好な状態にあることを示すの乗であり、点検を要する摩耗粒子が観察されておらず、現在のところ継続使用は可能な状態にあると判断できます。この状態で検出された油中金属は、その多くが鉄であり、これらは摩耗粒子の観察結果から疲労摩耗であることが分かりました。疲労摩耗は、スパイラルベベルギヤの歯面で発生していると推定されますが、発生箇所が歯面の微小領域であることから、現在のところ、継続使用は可能と判断できます。バックラッシ減速機の構造から、最も負荷が大きく、摩耗が進行しやすい箇所をスパイラルベベルギヤとスパイラルベベルピニオンと推定し、この部分のバックラッシを求めました。提供していただいた図面には歯幅が記載されておらず、また、更油後の稼働時間も不明であったため、歯幅mmと、更油後の稼働時間を時間と仮定してバックラッシを計算しました。その結果、減速機のギヤ歯面に摩耗が集中していたと仮定した場合、バックラッシの増加は初期値から.μm増加したと推定されました。バックラッシ増加分の上限値はメーカにより差異はあるものの、当社が推奨するバックラッシは一般に推奨されるμmを目安にしており、今回のデータはこの値に比較して十分に小さい値であることがわかります。汚染度計数汚染度がNAS級と清浄でした。を示す粘度、水分、全酸価、IRの各データは良好でした。結論ゲート機器の潤滑箇所の摩耗診断分析結果から摩耗が発生している箇所はギヤ歯面であり、摩耗形態は疲労摩耗であることが分かりました。この摩耗形態は、ギヤ歯面に荷重が繰り返しかかることにより、歯面の表面下で材料が疲労して剥離します。歯面に加わる荷重が過大である場合、観察される摩耗粒子は今回より大きな粒子が発生します。分析結果から推定されたバックラッシの増加分は.μmでしたが、このバックラッシは、一対の歯車の噛み合いを円滑にするための、ピッチ円周上での歯面間の遊びです。この値が過大になると振動や騒音の原因となるため、ギヤの摩耗状態を判断するためには重要なパラメータです。今回観察された摩耗粒子は、μmサイズの微小な粒子が支配的であることから、バックラッシの値は小さいと判断できます。バックラッシの計算時に仮定した稼働時間や歯幅などの数値が正確であれば、本減速機は継続使用可能と判断できます。整備の必要な箇所の検討整備が必要な箇所は、本分析結果から確認されませんでした。しかし、分析結果から僅かではありますがギヤの摩耗が進行していることが確認されていますので、今後は定期的に潤滑油分析を実施し、その結果から摩耗の進行状況を確認することにより、整備の必要の有無を監視する方法が有用と思われます。潤滑油の劣化度診断一般的に潤滑油が劣化した場合、油の外観は黒褐色になり、粘度や全酸価が上昇しスラッジ等が発生します。また、その過程では劣化の兆候を示すカルボン酸の吸収がIRで確認できます。今回のは、全てのデータが良好の範囲にあり、潤滑油の劣化は確認されなかったことから、継続使用可能であり、交換の必要はないと判断します。潤滑管理の方法現在の潤滑油は年使用していますが、年間使用したにもかかわらず劣化が確認されなかったことから、本設備の潤滑油は少なくても更油後年間は使用できることが分かりました。潤滑油の交換時期の判断は、今回の分析だけでは予測することは困難ですが、定期的に分析を実施し、その結果の傾向から劣化の進行状況を確認することで容易に可能になります。現在のところ潤滑部は継続使用可能な状態にあると思われますが、今後は疲労摩耗が進行する場合がありますので、定期的に分析を実施し、摩耗の進行状況を確認されることを推奨します。次回分析の時期を理論的に求めたところ、最短で約時間となります。この時間は、油中汚染物が均一になるために必要とする時間であり、この時間を経過すれば、再分析の結果から状態の傾向を確認することが可能となりますので、これを参考に次回分析時期を検討されることを推奨します。尚、定期的な分析を実施する際には、に関する分析項目の実施を推奨します。今回の分析結果からは、油劣化の進行は確認されていませんが、定期的な分析により潤滑油の交換時期を管理することが可能となります。は良好と判断します。粘度粘度はmm/sと新油値mm/sに比較して、粘度変化率は-％で、当社推奨の管理限界値である±％以内にあり、良好と判断します。水分はppmと当社推奨の管理限界値の以下にあり、良好と判断します。全酸価全酸価は.mgKOH/gと新油値.mgKOH/gに比較して変化はなく、良好と判断します。IRIRの結果、油劣化の兆候を示すカルボン酸の吸収が確認されていないことから、良好と判断します。は良好と判断します。計数汚染度計数汚染度はNAS級と当社推奨の管理限界値のNAS級以内にあり、良好と判断します。重量汚染度は.mg/mlと当社推奨の管理限界値のmg/ml以内にあり、良好と判断します。機器の潤滑状態摩耗粒子の形態観察の結果、疲労摩耗粒子、マイルド摩耗粒子、局部的に高圧・高温となる場合に発生するフリクションポリマが比較的多く観察されました。SOAPによる油中金属濃度SOAPによる油中金属濃度の結果、油の添加剤成分であるリン、外部から混入したと思われる亜鉛、ナトリウムが検出されました。SOAPによる油中金属濃度SOAPによる油中金属濃度の結果、鉄、油の添加剤成分であるリン、外部から混入したと思われる亜鉛、カルシウム、ナトリウムが検出されました。摩耗粒子診断異常摩耗の早期発見パラメータであるIs値がの乗と良好の範囲にあり、摩耗粒子の形態観察の結果、疲労摩耗粒子、マイルド摩耗粒子、局部的に高圧・高温となる場合に発生するフリクションポリマが比較的多く観察されました。
報告№109-09136 報告№111-000121 | 分析№109-001160 分析№111-000645 | 111-000645 | グリースおよび軸受は継続使用可能な状態にあると判断します。なお、観察された摩耗粒子には、油膜切れにより発生したシビア粒子や異物による切削粒子が比較的多く確認されたため、今後さらに摩耗が進行することが懸念されました。今後は定期的に分析を実施し、摩耗の進行状況を確認することを推奨します。フェログラフィー摩耗粒子の形態で比較的多く観察された粒子は、潤滑状態が正常な場合に発生する摩耗粒子、異物の噛み込みなどで発生する切削粒子、金属潤滑部が局部的に油膜切れを起して発生するシビア粒子でした。このような摩耗粒子が観察された場合には、潤滑部では正常なマイルド摩耗、異物による切削摩耗とやや厳しい摩耗による凝着摩耗が発生していることが分かります。特に、切削摩耗は摩耗形態の中でも摩耗進行速度が速く、転がり軸受でこの摩耗形態が発生した場合には寿命が分の程度に低下することも知られています。切削摩耗により生じた軌道面の損傷が起点となって転がり軸受の寿命となるフレーキングに進展することが懸念されます。Iカップリング発光分光分析供試グリースを分析した結果、検出された金属元素は、SOAPの結果表に示すように、鉄、鉛、アンチモン、錫、リン、亜鉛、カルシウム、アルミニウム、ケイ素、ナトリウムでした。これらの検出された金属元素から発生箇所を推定すると鉄、鉛、アンチモン、錫・軸受等リン、亜鉛・グリース添加剤カルシウム、アルミニウム、ナトリウム・増ちょう剤ケイ素・外部混入異物であると思われます。このうち、機械部品が摩耗したと思われる元素はのグループです。グリースのちょう度、滴点、全酸価、IRの各データは良好でした。
報告№108-0227 報告№110-00097 | 分析№108-01664 分析№110-000372 | 110-000372 | ・摩耗状態SOAP／D－SOAPで鉄は検出されず、異常摩耗の早期発見パラメータであるフェログラフィーのIs値がのマイナス乗と良好でした。・汚染度計数汚染度はNAS級と当社推奨の管理限界値内にあるものの、やや高い値でした。摩耗粒子およびフィルタ表面の異物観察で鉄錆、砂等が観察されたことから、汚染度が高い要因は、外部混入異物の影響と思われます。潤滑油および軸受は継続使用可能な状態にあるものの、以下の対策が必要です。結論採油箇所がドレン弁であることから、外部混入異物が比較的多く観察された要因は、ドレン配管内に残留していた異物を採取したか、或いは、採油時に外部から混入した可能性が考えられます。今後の採油は、廃油量を～倍に増量してから採油することを推奨します。計数汚染度はやや高い値でした。計数汚染度計数汚染度はNAS級と当社推奨の管理限界値のNAS級以内にあるものの、やや高い値でした。重量汚染度は.mg/mlと当社推奨の管理限界値のmg/ml以内にあり、良好と判断します。機器の潤滑状態機器の潤滑状態は正常と判断します。SOAPSOAPの結果、油の添加剤成分であるリンが検出されました。摩耗により発生する鉄が検出されていないことから、良好と判断します。D－SOAPD－SOAPの結果、摩耗により発生する鉄が検出されていないことから、良好と判断します。フェログラフィーフェログラフィーの結果、異常摩耗の早期発見パラメータであるIs値がのマイナス乗と良好の範囲にあり、潤滑状態は正常と判断します。
報告№109-09165 報告№109-09165 | 分析№109-001350 分析№109-001350 | 109-001350 | 分析の結果、摩耗の安定が確認されたことから、本軸受は継続使用可能と判断します。これらのことは、前回に比較して、計数汚染度はランク増加しているものの良好の範囲にあり、SOAP／D－SOAPの鉄および錫濃度に変化がないこと異常摩耗の早期発見パラメータであるフェログラフィーのIs値がのマイナス乗と良好の範囲にあること以上のことから判断しています。は良好と判断します。計数汚染度は良好と判断します。計数汚染度はNAS級と当社推奨の管理限界値のNAS級以内にあり、良好と判断します。重量汚染度は良好と判断します。重量汚染度は.mg/mlと当社推奨の管理限界値のmg/ml以内にあり、良好と判断します。機器の潤滑状態機器の潤滑状態は正常と判断します。SOAPの結果は良好です。SOAPの結果、油の添加剤成分であるリンが検出されています。摩耗により発生する鉄および錫が検出されていないことから、良好と判断します。D－SOAPの結果は良好です。D－SOAPの結果、摩耗により発生する鉄および錫が検出されていないことから、良好と判断します。フェログラフィーの結果は良好です。フェログラフィーの結果、異常摩耗の早期発見パラメータであるIs値がのマイナス乗と良好の範囲にあり、潤滑状態は正常と判断します。
報告№109-09136 報告№111-00490 | 分析№109-001160 分析№111-002251 | 111-002251 | 潤滑油および減速機は継続使用可能な状態にあると判断します。但し、今後も摩耗の進行を傾向監視するため、以下の対策を推奨します。定期的な分析摩耗の進行を監視するため、定期的に分析を実施し、摩耗の進行状況を確認することを推奨します。バックラッシによる評価トライボ診断では、バックラッシの増加量を分析結果から計算できますので、構造が確認できる図面、ギヤの形式、歯形、モジュール、歯数、歯幅をお知らせ下さい。計算結果をご報告いたします。最適な採油方法本試料油は、機器停止中にドレンプラグから採油されています。機器が停止している状態では、別紙油粒子の沈降の影響に示すように油槽内で撹拌がなくなり固形物が沈降するため、油中汚染度は高くなると推定されます。今後の採油は、極力運転中もしくは停止直後の油槽中層部から実施されることを推奨します。フェログラフィー異常摩耗の早期発見パラメータとして摩耗粒子を定量化して評価するフェログラフィーのIs値は、潤滑状態がやや厳しいの乗でした。摩耗粒子の形態で比較的多く観察された粒子は、潤滑状態が正常な場合に発生する摩耗粒子局部的に高圧・高温となる場合に発生するフリクションポリマ外部から混入したと思われる鉄錆でした。これらの摩耗粒子が観察された場合、潤滑部で発生している摩耗形態は、正常なマイルド摩耗であり、そして局部的ではあるものの高圧・高温の箇所が発生していることも分かります。フリクションポリマは、潤滑油がギヤ歯面や軌道面に押し込められ高圧状態になると同時に、圧縮熱により高温状態になった結果、基油自身が重合反応を起こし生成することが知られています。そのため、高圧高温状態の解消がなされなければ、潤滑油の劣化が進行し、粘度上昇に因る潤滑異常に進展する場合があります。Iカップリング発光分光分析供試の潤滑油を分析した結果、検出された金属元素は、SOAPの結果表に示すように、鉄、銅、錫、リン、カルシウム、バリウム、アルミニウム、ナトリウムでした。検出されたこれらの金属元素から発生箇所を推定すると鉄、銅、錫・ギヤ・軸受等リン・オイル添加剤カルシウム、バリウム、アルミニウム、ナトリウム・外部混入異物であると思われます。このうち、機械部品が摩耗したと思われる元素はのグループです。計数汚染度は当社推奨の管理限界値に到達していました。フィルタ表面の異物観察で金属片、鉄錆、砂等が観察されたことから、汚染度が高い要因は、摩耗と外部混入異物の影響と思われます。粘度、水分、酸価、IRの各データは良好でした。
報告№109-09271 報告№109-09271 | 分析№109-002000 分析№109-002000 | 109-002000 | 結論本軸受は継続使用可能と判断します。計数汚染度は良好と判断します。計数汚染度は良好と判断します。計数汚染度はNAS級と当社推奨の管理限界値のNAS級以内にあり、良好と判断します。重量汚染度はmg/mlとなっています。重量汚染度はmg/mlとなっています。機器の潤滑状態機器の潤滑状態は正常と判断します。SOAPの結果、鉄および銅が検出されています。SOAPの結果、摩耗により発生する鉄および銅、油の添加剤成分であるリンが検出されています。D－SOAPの結果、鉄が検出されています。D－SOAPの結果、摩耗により発生する鉄、油の添加剤成分であるリンが検出されています。フェログラフィーの結果は良好です。異常摩耗の早期発見パラメータであるフェログラフィーのIs値がの乗と良好の範囲にあり、潤滑状態も正常と判断します。
報告№104-0388 報告№104-0388 | 分析№104-02701 分析№104-02701 | 104-02701 | 分析の結果、外部から混入した異物が若干みられるものの、摩耗粒子の発生量は少なく、潤滑状態は良好な状態にあると判断します。但し、SOAPの銅濃度がppmと高い値を示していました。これは、銅を使用した部分の溶出によるものと考えられます。溶出は、潤滑油中の亜鉛系添加剤と銅とが反応して発生することが知られています。別紙鉱油の酸化に対する金属触媒の影響に示すように銅濃度が増加すると潤滑油の酸化速度が速まりますので、酸化劣化の進行状況を全酸価の変化で監視されることを推奨します。分析の結果、全てのデータが良好であることから、本試料油は継続使用可能であり、軸受の潤滑状態も正常と判断します。粘度は良好と判断します。粘度はmm/sと当社推奨の管理限界値内にあり、良好と判断します。水分は良好と判断します。水分は.と管理限界値の以下にあり、良好と判断します。全酸価は良好と判断します。全酸価はmgKOH/gと新油値mgKOH/gに比較して大きな変化はなく、良好と判断します。IRは良好と判断します。IRの結果、チャートに示すように油劣化の兆候を示すカルボン酸の吸収が確認されていないことから、良好と判断します。計数汚染度は管理限界値に到達していました。計数汚染度は管理限界値に到達していました。計数汚染度はNAS級と当社推奨の管理限界値のNAS級に到達していました。重量汚染度は良好と判断します。重量汚染度は.mg/mlと当社推奨の管理限界値のmg/ml以内にあり良好と判断します。機器の潤滑状態外部から混入した異物が若干みられるものの、摩耗粒子の発生量は少なく、潤滑状態は良好な状態にあると判断します。SOAPは銅濃度が高く、油劣化の進行が懸念されました。SOAPの結果、油の添加剤成分であるリン、亜鉛が検出されました。一方、銅がppm検出されました。銅を使用した部分の溶出が発生していると考えられました。この溶出は、検出された亜鉛系添加剤の成分と銅とが反応し、溶出することが知られています。銅濃度は別紙鉱油の酸化に対する金属触媒の影響に示すように銅濃度が増加すると酸化速度が速まりますので、酸化劣化の進行状況を油分析により監視されることを推奨します。D－SOAPの結果、摩耗により発生した鉄が検出されました。D－SOAPの結果、摩耗により発生する鉄が検出されました。フェログラフィーの結果、外部混入異物が見られるものの、発生量は少なく継続使用可能な状態にあると判断します。フェログラフィーの結果、Is値がと良好の範囲にあり、継続使用可能と判断します。
報告№108-5101 報告№108-5101 | 分析№108-03149 分析№108-03149 | 108-03149 | 泡立ち試験の結果は、一般的には消泡性能が低くいと判断できる値の-でしたが、新油値の-と同レベルにあったため、良好と判断しますまた、を示す粘度、水分、全酸価の各データが良好の範囲にあることから、本試料油は継続使用可能です。尚、水分が新油に比較して高い値です。使用油であるAlphasynPGは、ポリグリコールベースの合成ギヤオイルであるため、水分を吸収しやすい特性があります。今後は、水分濃度の増加に注意されることを推奨します。機器の潤滑状態潤滑状態指数はの乗と濾過設備のない機器であれば正常な潤滑状態にあると判断できますが、ギヤボックスの油系統にはインラインフィルタとオフラインフィルタがあり、粒子の大部分は捕捉され、異常な摩耗状態が発生したとしても正常な潤滑状態にあると誤認してしまう可能性があります。ポンプの吐出量が不明であるため、フィルタが設置されていない場合の潤滑状態を推定することが出来ませんので、発生した摩耗粒子の形態から判断します。その結果、～μmサイズの摩耗粒子が観察されたことから、ギヤ歯面ではやや厳しい潤滑状態が発生している可能性があります。また、フィルタの目詰まりにより濾過効率が低下している可能性も考えられます。今後、さらに摩耗が進行することが懸念されるため、ヶ月後に再度分析を実施すると共に、フィルタのメンテナンスを検討されることを推奨します。尚、フィルタの捕捉の影響による誤認を避けるため、これまでの採油箇所に加え、インラインフィルタとオフラインフィルタの捕捉物も分析し、その結果から潤滑状態を評価することを提案します。フィルタ捕捉物の分析を実施する際には、フィルタ使用時間の情報をご提供いただけますようお願い致します。泡立ち試験の結果、消泡性能が低いと判断できる値であるものの、新油と同レベルにあると判断します。水分が新油に比較して高い値です。使用油であるAlphasynPGは、ポリグリコールベースの合成ギヤオイルであるため、水分を吸収しやすい特性があります。今後は、水分濃度の増加に注意されることを推奨します。粘度は良好。粘度はmm/sと新油値.mm/sに比較して、粘度変化率は-％で、当社推奨の管理限界値である±％以内にあり、良好と判断します。粘度は.mm/sとなっています。粘度は.mm/sとなっています。粘度指数はとなっています。粘度指数はとなっています。泡立ち試験は-となっています。泡立ち試験は-と新油と同レベルにあり、消泡性能が新油と同レベルにあると判断します。水分は新油値より高い値となっています。水分はppmと新油値より高い値となっています。全酸価は良好。全酸価は.mgKOH/gと新油値.mgKOH/gに比較して高いものの、IRの結果で油劣化の兆候を示すカルボン酸の吸収が確認されていないことから、良好と判断します。機器の潤滑状態摩耗粒子の形態観察の結果、ギヤ歯面の摩耗で発生したと推定される～μmサイズの摩耗粒子が観察されています。～μmサイズの摩耗粒子が観察されています。異常摩耗の早期発見パラメータである潤滑状態指数がの乗と正常の範囲にあるものの、摩耗粒子の形態観察の結果、ギヤ歯面の摩耗で発生したと推定される～μmサイズの摩耗粒子が観察されています。
報告№109-09136 報告№112-00200 | 分析№109-001160 分析№112-000800 | 112-000800 | 潤滑油は継続使用可能な状態にあると判断します。但し、今後は障害予防を目的に以下の対策を推奨します。追加分析消泡性能が低下した場合、ギヤ歯面での油膜形成に影響が出て摩耗が進展することがありますので、フェログラフィーおよびSOAP-Tを追加して摩耗により発生する油中金属濃度や潤滑状態を確認することを推奨します。泡立ち試験泡立ち試験の結果は、-と新油値が-であるのに比較して高い値となっていたことから、消泡性能が低下していることが分かりました。今後の使用状況によっては油の酸化劣化が進行したり、ギヤ歯面およびベアリング軌道面で油膜切れが発生したりする場合があるため、消泡剤の添加による消泡性能の改善など何らかの対応が必要になると思われます。分析結果泡立ち試験の結果、消泡性能が低下していることが確認されました。粘度粘度はmm/sと新油値mm/sに比較して、粘度変化率は-.％で、当社推奨の管理限界値である±％以内にあり、良好と判断します。泡立ち試験泡立ち試験は-と新油に比較して高い値でした。水分は.ppmと当社推奨の管理限界値の以下であり、良好と判断します。酸価は.mgKOH/gと新油値.mgKOH/gに比較して高いものの、IRの結果で油劣化の兆候を示すカルボン酸の吸収が確認されていないことから、良好と判断します。
|  | 113-000329 | 潤滑油は粘度の低下が確認されました。対象設備は継続使用可能な状態にあると判断します。但し、凝着摩耗粒子が観察されたことから今後の摩耗進行の有無を確認するためにも傾向監視を継続することが有効です。更油粘度低下が確認されており、潤滑部で油膜切れなどによる摩耗の発生が懸念されます。これらの予防処置として更油を推奨します。定期的な分析定期的な潤滑油分析によるトライボ診断を実施することにより、分析データの変化から異常の兆候を早期に発見することが可能となります。また、今回は対象設備の初回分析であるため、最低でもあと回分析を実施し、今後懸念される凝着摩耗の進行を監視することを推奨します。はフェログラフィーおよびSOAP-Tの結果から総合的に判断した結果、継続使用は可能ですが、今後の機器の機能を確認するためにも傾向管理が有用と考えます。フェログラフィー【定量分析：Is値】Is値は異常摩耗の早期発見パラメータのつで、摩耗粒子を定量化するために用います。今回のIs値はの乗とやや高い値でした。フェログラフィー【定性分析：摩耗粒子および摩耗形態観察】分析結果から観察された代表的な粒子は、以下の通りでした。正常な摩耗粒子・潤滑状態が正常なマイルド摩耗により発生。シビア粒子・潤滑状態がやや厳しい凝着摩耗により発生。金属潤滑部が局部的に油膜切れを起していると考えられます。観察された摩耗粒子の中でもシビア粒子は、将来的な摩耗の進行に繋がる可能性を示唆しているため、傾向監視が必要と思われます。シビア粒子は凝着摩耗に分類されます。この摩耗粒子は、摺動面で凝着、破断を繰り返し、この過程で生じる移着粒子が成長して摩耗粒子となります。そのため、摺動面では局部的に油膜切れが発生していることを示しています。この状態が継続した場合、摩耗粒子のサイズは徐々に大型化していき、設備の損傷に至る場合がありますので、傾向監視が必要です。Iカップリング発光分光分析【SOAP-T】検出された金属元素から発生箇所を推定すると、以下の通りでした。鉄、鉛、錫・エンジン部品リン、亜鉛、カルシウム・添加剤アルミニウム、ナトリウム、マグネシウム・外部混入異物計数汚染度計数汚染度はNAS級以上と汚染されていました。重量汚染度はmg/mlと汚染されていました。光学顕微鏡写真重量汚染度で濾過したフィルタ表面上の夾雑物を光学顕微鏡で観察した結果、金属片、鉄錆、砂等が観察されました。粒度分布粒度分布は.～μmの範囲にあり、.μmにピークが確認されました。μm以下の粒子が多いことから、燃焼して発生したすす等が油中粒子の主成分であることが推測できます。粘度粘度は.mm/sと新油値mm/sに比較して、粘度変化率は-.％で、当社推奨の管理限界値である±％を超えていました。粘度が適正な範囲より低い場合、潤滑部で油膜切れが発生し、摩耗の進行に繋がることが懸念されます。ディーゼルエンジンオイルの粘度低下は、別紙エンジンオイルの粘度低下メカニズムを御覧下さい。水分は.ppmと当社推奨の管理限界値以下にあり、良好と判断します。酸価・IR酸価劣化の進行度は、酸価およびIRの結果から総合的に判断します。酸価は、gKOH/gと新油値mgKOH/gより高いものの、IRチャートの結果、油劣化の兆候を示すカルボン酸の吸収が確認されていないことから、酸化劣化していないと判断します。塩基価が.mgKOH/gと当社推奨の管理限界値mgKOH/g以上にあり、良好と判断します。
報告№107-0366 報告№113-00094 | 分析№107-01900 分析№113-000375 | 113-000375 | 濾過前の試料油を分析した結果、摩耗粒子の形態観察で比較的多く観察された粒子は、以下の通りでした。潤滑状態が正常な場合に発生する摩耗粒子潤滑状態がやや厳しい凝着摩耗により発生するシビア粒子局部的に高圧、高温となる場合に発生するフリクションポリマD-SOAPの結果、前回に比較して鉄がからに増加していました。重量汚染度が.mg/mlと、やや不良領域にあり、フィルタ表面の異物観察で金属片が多く観察されました。シビア粒子摩耗粒子の観察結果から、発生している摩耗形態は凝着摩耗であることがわかりました。観察された摩耗粒子は鉄系材料であることから、主にサーボシリンダ内壁やポンプ内部で摩耗が発生している可能性が考えられます。フリクションポリマフリクションポリマは、潤滑油が摺動面に押し込められ高圧状態になると同時に、圧縮熱により高温状態になった結果、基油自身が重合反応を起こし生成することが知られています。そのため、高圧高温状態の解消がなされなければ、潤滑油の劣化が進行し、粘度上昇に因る潤滑異常に進展する場合があります。汚染度現在のところ、計数汚染度はNAS級と非常に良好の範囲にあるものの、重量汚染度が.mg/mlとやや不良領域にあることから、今後、汚染度が増加した場合、バルブ類の動作障害やフィルタの目詰まり等が発生することが懸念されます。これらの障害発生に対する弊害を勘案の上、ヶ月後に再分析を実施し、汚染度および摩耗の進行状況を確認されることを推奨します。
報告№108-5071 報告№110-00726 | 分析№108-02721 分析№110-003361 | 110-003361 | 潤滑油は継続続使用可能な状態にあると判断します。今後、障害予防を目的に以下の対策を推奨します。追加分析消泡性能が低下した場合、ギヤ歯面での油膜形成に影響が出て摩耗の発生が進展することがあります。今後は消泡性能低下の影響により摩耗が進展する可能性がありますので、フェログラフィーおよびSOAPを追加することを推奨します。分析結果泡立ち試験の結果、消泡性能が低下していることが確認されました。粘度粘度はmm/sと新油値mm/sに比較して、粘度変化率は-％で、当社推奨の管理限界値である±％以内にあり、良好と判断します。泡立ち試験泡立ち試験は-と新油に比較して高い値でした。水分はppmと当社推奨の管理限界値の以下であり、良好と判断します。全酸価全酸価はmgKOH/gと新油値mgKOH/g以下にあり、良好と判断します。
報告№104-0081 | 分析№104-00713 | 104-00713 | 濾過前の試料油を分析した結果、RBOTがminと当社推奨の管理限界値を下回っていました。RBOTの結果を受け、IR分析を実施しました。その結果、IRチャートに示すように、FBKタービンの新油スペクトルに比較して、cm-付近に違いが見られており、本試料油は、無添加タービン油である可能性があります。油名の再確認が必要です。
報告№109-09094 報告№110-00627 | 分析№109-000916 分析№110-002833 | 110-002833 | ちょう度値はと新グリース値に比較して低下し、当社推奨の管理下限値であるを超えていることから、硬化していることが分かりました。硬化したグリースを使用した場合、油分の流動性がなくなり、軸受等で良好な油膜が保持されにくくなる可能性があります。グリースが硬化していたため、グリースを交換されることを推奨します。≪状態監視とパラメータ≫分析の目的および各分析のパラメータは以下の通りです。特性低下目的：グリースの分析結果から、グリースの物理的性状や劣化傾向などを確認する。全酸価JISK赤外線吸収スペクトルJISKちょう度JISK滴点JISK摩耗目的：グリース中の摩耗粒子を分析する事により、回転・摺動部の潤滑状態、摩耗劣化の程度、余寿命などを解析する。摩耗診断電子顕微鏡観察JISKX線マイクロアナリシス油中金属濃度）JISK≪分析結果≫特性低下全酸価：良好全酸価.mgKOH/gは新油値の.mgKOH/g以内にあることから、問題は無いと判断します。赤外線吸収スペクトル：良好ちょう度：要処置ちょう度値と当社推奨の管理下限値であるを超えていました。滴点：良好滴点はと新油値のに比較し変化はないことから、問題は無いと判断します。摩耗摩耗診断電子顕微鏡観察・X線マイクロアナリシス：今回は実施していません。油中金属濃度：今回は実施していません。
報告№109-09136 | 分析№109-001160 | 113-002634 | 潤滑油は汚染度が高いことから、油中の夾雑物が潤滑部に噛み込むことによる摩耗の進行が懸念されます。対象設備は継続使用可能な状態にあると判断しますが、今後の摩耗推移を確認するためにも傾向監視を継続することが有効です。更油油中の汚染度が高いことから、摩耗粒子や異物等の夾雑物が潤滑面に噛み込むことによる摩耗の進行が懸念されるため、可能であれば更油を推奨します。定期的な分析今後の凝着摩耗、疲労摩耗の推移を監視するため、定期的な分析実施を推奨します。新油の分析粘度、酸価は、油の性能を評価するパラメータの一種です。油の性能低下は、新油との比較が必要なことから、使用油の油名確認および未使用油の分析による比較評価を推奨します。異常摩耗の早期発見のパラメータであるIs値は、前回のレベルからレベルに低下し、正常です。但し、潤滑部の摩耗が認められたため、定期的に潤滑油分析を実施し、摩耗推移を監視することが有用と考えます。フェログラフィーで比較的多く観察された粒子は、以下の通りです。正常な摩耗粒子・潤滑状態が正常なマイルド摩耗により発生。シビア粒子・潤滑状態がやや厳しい凝着摩耗により発生。極微小領域で油膜切れが発生したことを示します。疲労摩耗粒子・繰返し応力による金属疲労で発生。大型化するとフレーキングの発生が懸念されます。計数汚染度は前回同様、NAS級を上回っており、当社推奨の管理限界値を超えていました。今後、油中の汚染物が潤滑部に噛み込むことによる摩耗の進行が懸念されます。前回同様、水分は良好です。粘度粘度はmm/sでした。前回同様にISOVG規格内にありますが、新油との比較による評価を推奨します。酸価は.mgKOH/gでした。前回の.mgKOH/gに比較して大きな変化はありませんでしたが、新油との比較による評価が必要です。
報告№109-09136 報告№112-00541 | 分析№109-001160 分析№112-002242 | 112-002242 | グリースグリースはちょう度の上昇が確認されていることから、以下の対策を推奨します。軸受は継続使用可能な状態にあると判断します。但し、将来的な摩耗進行の有無を確認するためにも傾向監視を継続することが有効です。グリースの交換ちょう度の上昇がみられ、グリースが軟化していることが確認されました。今後、グリースの漏洩や油膜切れの発生が懸念されるため、グリースの交換を推奨します。定期的な分析定期的に分析を実施することにより、データの変化から異常の兆候を早期に発見することが可能となります。また、今回は対象設備の初回分析であるため、あと最低でも回分析を実施し、分析データの変化を確認することを推奨します。尚、分析結果からSOAP-Tの鉄濃度が比較的高く、摩耗の進行が懸念されるため、出来るだけ早めに回目の分析を実施することを推奨します。はフェログラフィーおよびSOAP-Tの結果から総合的に判断した結果、継続使用は可能ですが、機器の機能を保持するためにも傾向管理が有用と考えます。フェログラフィー【定性分析：摩耗粒子および摩耗形態観察】分析結果から観察された粒子は、以下の通りでした。正常な摩耗粒子・潤滑状態が正常なマイルド摩耗により発生。Iカップリング発光分光分析【SOAP-T】検出された金属元素から発生箇所を推定すると、以下の通りでした。鉄、ニッケル、錫・軸受等鉛、アンチモン、リン、亜鉛、カルシウム、バリウム、アルミニウム、ナトリウム・添加剤、増ちょう剤鉄以外に、アンチモン、錫が比較的高い値でした。これらの元素が含まれている材質には、一般にすべり軸受に使用されるホワイトメタルがありますが、本軸受は転がり軸受であり、図面で確認したところホワイトメタルを使用している箇所は確認されませんでした。その他に錫を使用している箇所として考えられるのは、転がり軸受の保持器が考えられます。保持器には、鋼板SリンCC、銅合金、アルミ合金、樹脂などを使用することがあります。この中で、錫が含まれているのはアルミ合金が該当しますが、グリース分析の結果から検出されたアルミニウム濃度は、保持器の主成分にしては低すぎることから、検出された元素は、保持器が摩耗したものである可能性は低いと考えられました。尚、アンチモンおよび鉛は、未使用グリースから高濃度で検出されていることから、グリースの添加剤として最初から入っているものと思われます。グリースは流動性が低く、新グリースを補給しても油槽内にある全てのグリースが入れ替わることは困難であることから、今回使用されているグリースに入っていない成分が検出された要因は、以前使用していたグリースに含まれていた金属成分が、今回の使用グリースと混合して検出されたと推定されます。グリースのちょう度は当社推奨の管理限界値を超えていました。ちょう度ちょう度は、と当社推奨の管理上限値のより若干高くなっており、グリースが軟化していることが分かりました。軟化したグリースを使用した場合、グリースの漏洩や軸受等で油膜切れが発生することが懸念されます。滴点滴点は、と新グリース値に比較して変化はなく、良好と判断します。酸価は、mgKOH/gと新グリース値mgKOH/g以下であり、良好と判断します。水分は、と新グリース値ppmに比較して大きな変化はなく、良好と判断します。IRIRチャートの結果、新油と使用油のスペクトルパターンはほぼ一致し、また、油劣化の兆候を示すカルボン酸の吸収が確認されていないことから、良好と判断します。
報告№109-09136 報告№111-00686 | 分析№109-001160 分析№111-003496 | 111-003496 | 潤滑油および軸受は継続使用可能な状態にあると判断します。但し、油中の汚染度がやや高く、今後も摩耗の進行を傾向監視するため、以下の対策を推奨します。定期的な分析摩耗の進行を監視するため、定期的に分析を実施し、摩耗の進行状況を確認することを推奨します。傾向監視のための次回採油時期は、最短で約時間となります。この時間は、油中汚染物が均一になるために必要とする時間であり、再分析により状態を確認するには、この時間以上の時間が経過すれば可能になりますので、次回採油時期はこのことを参考に検討されることを提案します。最適な採油方法本試料油は、機器停止中に注油口から採油されています。機器が停止している状態では、別紙油中粒子の沈降の影響に示すように油槽内で撹拌がなくなり固形物が沈降するため、油中汚染度は低くなると推定されます。今後の採油は、極力運転中もしくは停止直後の油槽中層部から実施されることを推奨します。フェログラフィー異常摩耗の早期発見パラメータとして摩耗粒子を定量化して評価するフェログラフィーのIs値は、潤滑状態がやや厳しいの乗でした。摩耗粒子の形態で比較的多く観察された粒子は、潤滑状態が正常な場合に発生する摩耗粒子でした。これらの摩耗粒子が観察された場合、潤滑部で発生している摩耗形態は、正常なマイルド摩耗であることが分かります。Iカップリング発光分光分析供試の潤滑油を分析した結果、検出された金属元素は、SOAPの結果表に示すように、鉄、鉛、銅、ニッケル、錫、リン、亜鉛、カルシウム、ナトリウムでした。検出されたこれらの金属元素から発生箇所を推定すると鉄、鉛、銅、ニッケル、錫・軸受等リン、亜鉛・オイル添加剤ナトリウム・外部混入異物であると思われます。このうち、機械部品が摩耗したと思われる元素はのグループです。軸受メタルの摩耗メタルの摩耗体積および摩耗深さを求めました。本軸受は、油の抜き取りや不足があった場合にその都度補給しており、その履歴がないため濃度補正を行うことが出来ません。そのため、過去の分析結果で最も高い錫濃度ppmと、油量Lから計算により求めました。メタル表面の平均的な摩耗深さは.μmとなり、メタルの表面粗さをsと仮定すると摩耗は軽微であることが判りました。今回の採油条件が前回とほぼ同様であり、錫濃度に変化はないことから、摩耗は安定しているものと判断します。鉛を使用した箇所の溶出SOAPで鉛がppm検出されました。鉛を使用した部分の溶出が発生しています。亜鉛系添加剤を使用している潤滑油で鉛が検出される場合、潤滑系統内の鉛が亜鉛系添加剤の影響により溶出することが知られています。今回の検出は、この溶出によるものと考えられます。今後、別紙鉱油の酸化に対する金属触媒の影響に示すように濃度の増加に伴い酸化速度が速まる可能性があります。前回に比較して計数汚染度はNAS級からNAS級にランク増加し、やや高い値でした。フィルタ表面の異物観察で鉄錆、砂等が観察されたことから、汚染度が高い要因は、摩耗と外部混入異物の影響と思われます。前回同様に粘度、水分、全酸価、IRの各データは良好でした。
報告№104-0378 報告№105-5003 | 分析№104-02669 分析№105-00893 | 105-00893 | 分析の結果、摩耗粒子形態観察で、異物の噛み込みにより発生する切削粒子、金属接触が厳しい場合に発生するシビア粒子がやや多く観察され、また、光学顕微鏡写真の結果では外部から混入した鉄錆・砂が多く見られました。摩耗粒子の形態の中で切削摩耗は摩耗進行速度が速く注意が必要で、異物混入下での転がり軸受の寿命は分の程度に低下することが知られています。延命化措置として、濾過を実施し、油槽内の汚染物を除去されることを推奨します。これらのことは、計数汚染度がNAS級とやや高いこと異常摩耗の早期発見パラメータであるフェログラフィーのIs値がの乗とやや高く、摩耗粒子形態観察の結果、金属表面に微小突起、異物の噛み込みにより発生する切削粒子、金属接触が厳しい場合に発生するシビア粒子がやや多く観察されたこと光学顕微鏡写真に見られるように、外部から混入した鉄錆・砂が多く見られたこと以上のことから判断しました。振動データについて今回、貴社から提供された振動データグラフから詳細な値の読み取りを行うことを試みたが、周波数解析が実施されていないため、振動解析による詳細な検討を行うことはできなかった。グラフ中に所々散見される変位と速度データの上昇データは、一定の範囲で安定傾向を示しており、また、ベアリング損傷のパラメータとなる振動加速は、経年増加の傾向はみられていない事からベアリングの継続使用は可能であると思われた。
報告№107-6009 報告№107-6532 | 分析№107-00301 分析№107-00992 | 107-00992 | 前回の分析でサーボシリンダ内壁およびポンプ内部で摩耗が確認されたため、静電浄油機により濾過を実施中である。精点Bで汚染度を確認する。精点Bを実施した結果、前回のNAS級からNAS級にランク減少し、汚染度は改善されたことから、濾過を終了してもよいと判断します。又、その他の各データも全て良好の範囲にあることから、この油は継続使用可能と判断します。
|  | 10500332 | 分析NO － 年月日 トライボシステム診断レポート会社名 ○○殿 分析項目 機種 新油 粘度指数 流動点 機番・使用箇所 ラインサブドラム缶 粘度 引火点 油名 キャッスルクリーンSE/CCフルート 水分 全塩基価 油種 エンジンオイル 全酸価 銅板腐食 採油日 年月日 NAS等級 粘度 他情報 重量汚染度 摩耗状態の判定良好注意要処置汚染状態の判定良好注意要処置良好注意要処置総合考察＜＞粘度指数はであった。粘度はmm/s、粘度はmm/sであった。水分はppmであった。全酸価はmgKOH/gであった。汚染度NAS級＜、重量汚染度.mg/mlであった。流動点は.であった。引火点はであった。全アルカリ価はmgKOH/gであった。銅板腐食はaであった。
報告№108-0390 報告№109-09167 | 分析№108-02635 分析№109-001375 | 109-001375 | 分析の結果、全てのデータが良好であることから、この油は継続使用可能であり、潤滑状態も正常と判断します。は良好と判断します。計数汚染度は良好と判断します。計数汚染度はNAS級と当社推奨の管理限界値のNAS級以内にあり、良好と判断します。重量汚染度は良好と判断します。重量汚染度は.mg/mlと当社推奨の管理限界値のmg/ml以内にあり、良好と判断します。機器の潤滑状態機器の潤滑状態は正常と判断します。SOAPの結果は良好です。SOAPの結果、油の添加剤成分であるリンが検出されています。摩耗により発生する鉄および錫が検出されていないことから、良好と判断します。D－SOAPの結果は良好です。D－SOAPの結果、摩耗により発生する鉄および錫が検出されていないことから、良好と判断します。フェログラフィーの結果は良好です。異常摩耗の早期発見パラメータであるフェログラフィーのIs値がのマイナス乗と良好の範囲にあることから、潤滑状態は正常と判断します。
報告№109-09136 | 分析№109-001160 | 113-001240 | 分析の結果、油の劣化は確認されなかったものの、油中の汚染度が高い値でした。フィルタ表面の異物観察で金属片が観察されたことから、金属片がギヤ歯面や軸受軌道面に噛み込み、異音が発生したと推定されます。計数汚染度は、NAS級と当社推奨の管理限界値に到達していました。フィルタ表面の異物観察で金属片、粘ちょう物が観察されたことから、汚染度が高い要因は、摩耗とスラッジの影響と思われます。粘度、IRの各データは良好でした。水分は.ppmと当社推奨の管理限界値を超えていました。水分が高い場合、水分の影響で錆が発生し、その影響で摩耗が発生する懸念があります。
報告№109-09403 報告№109-09403 | 分析№109-002630 分析№109-002630 | 109-002630 | 分析の結果、摩耗の安定が確認され、潤滑油も継続使用可能と判断します。これらのことは、前回に比較して、計数汚染度は等級に変化はなく、SOAP／D-SOAPの鉄および錫濃度に変化がないこと異常摩耗の早期発見パラメータであるフェログラフィーのIs値がと良好の範囲にあることを示す粘度、水分、全酸価、IR、RBOTの各データが良好の範囲にあること以上のことから判断しています。は良好と判断します。粘度は良好と判断します。粘度はmm/sと新油値mm/sに比較して、粘度変化率は+％で、当社推奨の管理限界値である±％以内にあり、良好と判断します。水分は良好と判断します。水分は.ppmと当社推奨の管理限界値の以下であり、良好と判断します。全酸価は良好と判断します。全酸価は.mgKOH/gと新油値.mgKOH/gに比較して高いものの、IRの結果で油劣化の兆候を示すカルボン酸の吸収が確認されていないことから、良好と判断します。IRの結果、良好と判断します。IRの結果、油劣化の兆候を示すカルボン酸の吸収が確認されていないことから、良好と判断します。RBOTの結果、良好と判断します。RBOTはminと当社推奨の管理限界値のmin以上あり、良好と判断します。は良好と判断します。計数汚染度は良好と判断します。計数汚染度はNAS級と当社推奨の管理限界値のNAS級以内であり、良好と判断します。重量汚染度は良好と判断します。重量汚染度は.mg/mlと当社推奨の管理限界値のmg/ml以内であり、良好と判断します。機器の潤滑状態SOAP／D－SOAPの結果、軸受の摩耗を示す錫が検出されました。SOAPの結果、軸受の摩耗を示す錫が検出されました。SOAPの結果、銅がppm、軸受の摩耗を示す錫がppm、油の添加剤成分であるバリウムがppm検出されました。D－SOAPの結果、軸受の摩耗を示す錫が検出されました。D－SOAPの結果、軸受の摩耗を示す錫が、油の添加剤成分であるバリウムが、外部から混入したと思われるカルシウム、ナトリウムが検出されました。フェログラフィーの結果は良好です。異常摩耗の早期発見パラメータであるフェログラフィーのIs値がと良好の範囲にあります。
報告№113-00165 | 分析№113-000592 | 113000592 | 油の劣化は確認されず、汚染度も良好な範囲にあることから、継続使用可能な状態にあると判断します。計数汚染度は、前回に比較してNAS級からNAS級にランク上昇しているものの、当社推奨の管理限界値以下であり、良好でした。粘度粘度は、mm/sと新油値mm/sに比較して、粘度変化率は-％で、当社推奨の管理限界値である±％以内であり、また、前回に比較して大きな変化はなく、良好と判断します。水分は、ppmと前回に比較して増加しているものの当社推奨の管理限界値以下であり、良好と判断します。酸価は、.mgKOH/gと前回に比較して上昇しているものの、新油値以下であり、酸化劣化していないと判断します。色相は、Lと前回のL.に比較して大きな変化はありませんでした。
報告№109-09136 報告№113-00356 | 分析№109-001160 分析№113-001403 | 113-001403_date131121 | 分析の結果、潤滑油の劣化はなく、汚染度は良好な範囲にあることから、継続使用可能と判断します。軸受は継続使用可能な状態にあると判断します。但し、将来的な摩耗進行の有無を確認するためにも傾向監視を継続することが有効です。定期的な分析今後懸念される切削摩耗、軸受メタルの摩耗の進行を監視するため、定期的に分析を実施することを推奨します。は、フェログラフィーおよびSOAP/D-SOAPの結果から総合的に判断した結果、継続使用は可能ですが、今後の機器の機能を確認するためにも傾向管理が有用と考えます。フェログラフィー【定量分析：Is値】Is値は異常摩耗の早期発見パラメータのつで、摩耗程度を定量化するために用います。今回のIs値はの乗から乗と、高い値でした。フェログラフィー【定性分析：摩耗粒子および摩耗形態観察】分析結果から観察された代表的な粒子は、以下の通りでした。正常な摩耗粒子・潤滑状態が正常なマイルド摩耗により発生。切削粒子・異物や金属表面の微小突起による切削摩耗により発生。観察された摩耗粒子の中でも切削粒子は、将来的な摩耗の進行に繋がる可能性を示唆しているため、傾向監視が必要と思われます。摩耗形態の中でも切削摩耗は摩耗進行速度が速く、転がり軸受でこの摩耗形態が発生した場合には寿命が分の程度に低下することも知られており、切削摩耗により生じた軌道面の損傷が起点となって転がり軸受の寿命となるフレーキングに進展することから傾向監視による経過監視が必要です。切削摩耗の発生原因となる混入異物が残留している場合、この異物により切削摩耗が継続して発生する可能性があります。Iカップリング発光分光分析【SOAP/D-SOAP】【SOAP-T】検出された金属元素から発生箇所を推定すると、以下の通りでした。鉄、銅、アンチモン、錫・軸受等リン・添加剤カルシウム、ナトリウム・外部混入異物スラスト軸受の摩耗SOAP/D-SOAPでスラスト軸受の主成分である錫が検出されました。SOAPの結果で得られている錫濃度ppmと油量Lから軸受メタルの摩耗深さを計算しました。当社の経験からメタル面積の約分の程度が摩耗したと仮定し計算した結果、メタル表面の平均的な摩耗深さはμmとなりました。一般的なメタルの表面粗さのsの％程度摩耗していると考えられます。計数汚染度はNAS級と、良好でした。粘度、水分、全酸価、IRの各データは良好でした。
報告№104-0378 報告№105-0016 | 分析№104-02669 分析№105-00160 | 105-00160 | 更油後ヶ月経過後に分析を実施した結果、金属接触が微小領域で発生しているものの、継続使用可能な状態にあると判断します。尚、水分濃度は、とやや高めですが、使用可能な範囲にあります。これらのことは、計数汚染度がNAS級と清浄であることSOAP／D-SOAPで検出された鉄が微量であること異常摩耗の早期発見パラメータであるフェログラフィーのIs値が、.と良好の範囲にあること以上のことから判断しました。
報告№109-09136 報告№111-00730 | 分析№109-001160 分析№111-003720 | 111-003720 | グリースおよびギヤ歯面は継続使用可能な状態にあると判断します。異種グリースの混入およびグリース名の確認異種グリースの混入の有無、グリース名を再確認することを推奨します。フェログラフィー摩耗粒子の形態で比較的多く観察された粒子は、潤滑状態が正常な場合に発生する摩耗粒子でした。これらの摩耗粒子が観察された場合、潤滑部では正常なマイルド摩耗が発生していることが分かります。Iカップリング発光分光分析供試グリースを分析した結果、検出された金属元素は、SOAPの結果表に示すように、鉄、鉛、錫、リン、亜鉛、カルシウム、アルミニウム、ナトリウムでした。これらの検出された金属元素から発生箇所を推定すると鉄、鉛、錫・ギヤリン、亜鉛、カルシウム、アルミニウム、ナトリウム・グリース添加剤・増ちょう剤であると思われます。このうち、機械部品が摩耗したと思われる元素はのグループです。グリースの物理的性状IRIRの結果、新グリースのIRスペクトルと一致しない箇所が確認されました。異種グリースの混入またはグリース名の誤りなどが考えられます。
報告№104-0210 | 分析№104-01501 | 104-01501 | 濾過前の試料油を分析した結果、摩耗粒子形態観察でフレッティングにより発生したμm未満の赤錆が多く観察された。フレッティングの発生要因は、スラストランナー固定部やスラストメタル台金部の鉄系材料が接合されたり、勘合されたりする部分から発生します。フレッティングによる赤錆が少量発生しても直ちに異常ではありませんが、場合によっては、これらの粒子、赤錆が軸受摺動面に噛み込み、摩耗を進行させる場合があります。これらの障害発生に対する弊害を勘案の上、次年度の分析では赤錆が軸受摺動面に噛み込み摩耗が進行することに注意が必要です。
報告№109-09094 報告№112-00124 | 分析№109-000872 分析№112-000450 | 112-000450_date121122 | 潤滑油は継続使用可能な状態にあると判断します。は良好でした。尚、RBOTがminと管理基本値のminに比較してmin減少していました。このまま継続使用した場合、この減少傾向から限界値に到達するのは、別紙図RBOTの減少傾向に示すように年月と推定されました。残りの継続使用期間は、約年ヶ月であると予測されます。≪状態監視とパラメータ≫分析の目的および各分析のパラメータは以下の通りです。特性低下目的：油の分析結果から、や劣化傾向ならびに添加剤の消耗程度、残存寿命などを確認する。粘度JISK酸価JISK赤外線吸収スペクトルJISK酸化安定度試験JISK汚染目的：油の分析結果から、砂塵あるいは水・異種油などによるや、異物混入の有無を確認する。水分JISK計数汚染度JISB重量汚染度JISB光学顕微鏡観察摩耗目的：油中の摩耗粒子を分析する事により、回転・摺動部の潤滑状態、摩耗劣化の程度、余寿命などを解析する。摩耗診断電子顕微鏡観察JISKX線マイクロアナリシス油中金属濃度JISK≪分析結果≫特性低下粘度：良好粘度値mm/sの管理基本値mm/sに対する変化率は-.％であり、○○管理限界値±％以内に留まっています。酸価：良好酸価は管理基本値の.mgKOH/gに比較し高くはあるものの、有機物・有機化合物試験の結果で油劣化の兆候を示すカルボン酸の吸収が見られないことから問題は無いと判断します。赤外線吸収スペクトル：良好酸化安定度試験：良好酸化安定度試験の結果、数値minは○○管理限界値min以上に留まっており、現時点での使用は可能と判断します。汚染水分：良好水分値.ppmは○○管理限界値以内に留まっています。計数汚染度：今回は実施していません。重量汚染度：今回は実施していません。光学顕微鏡観察：今回は実施していません。摩耗摩耗診断電子顕微鏡観察・X線マイクロアナリシス：今回は実施していません。油中金属濃度：今回は実施していません。
報告№109-09136 報告№112-00189 | 分析№109-001160 分析№112-000768 | 112-000768 | 潤滑油は継続使用可能な状態にあると判断します。但し、今後は障害予防を目的に以下の対策を推奨します。追加分析消泡性能が低下した場合、ギヤ歯面での油膜形成に影響が出て摩耗が進展することがありますので、フェログラフィーおよびSOAP-Tを追加して摩耗により発生する油中金属濃度や潤滑状態を確認することを推奨します。泡立ち試験泡立ち試験の結果は、-と新油値が-であるのに比較して高い値となっていたことから、消泡性能が低下していることが分かりました。今後の使用状況によっては油の酸化劣化が進行したり、ギヤ歯面およびベアリング軌道面で油膜切れが発生したりする場合があるため、消泡剤の添加による消泡性能の改善など何らかの対応が必要になると思われます。分析結果泡立ち試験の結果、消泡性能が低下していることが確認されました。粘度粘度はmm/sと新油値mm/sに比較して、粘度変化率は-％で、当社推奨の管理限界値である±％以内にあり、良好と判断します。泡立ち試験泡立ち試験は-と新油に比較して高い値でした。水分はppmと当社推奨の管理限界値の以下であり、良好と判断します。酸価は.mgKOH/gと新油値.mgKOH/gに比較して高いものの、IRの結果で油劣化の兆候を示すカルボン酸の吸収が確認されていないことから、良好と判断します。
報告№107-4545 報告№109-09146 | 分析№107-02185 分析№109-001222 | 109-001222 | トライボ診断の結果、全てのデータが良好であることから、この油は継続使用可能と判断します。は良好と判断します。粘度は良好。粘度は.mm/sと新油値mm/sに比較して、粘度変化率は-.％で、当社推奨の管理限界値である±％以内にあり、良好と判断します。粘度はmm/sとなっています。粘度はmm/sとなっています。粘度指数はとなっています。粘度指数はとなっています。水分は良好。水分はppmと当社推奨の管理限界値の以下であり、良好と判断します。全酸価は良好。全酸価は.mgKOH/gと新油値.mgKOH/g以内にあり、良好と判断します。
報告№109-09136 報告№111-00393 | 分析№109-001160 分析№111-001874 | 111-001874_date111122 | 分析の結果、ベアリングが摩耗して発生したと推定される切削粒子と黒色スラッジが比較的多く観察されました。SOAP-T法により保持器で使用されていると思われる銅も同時に検出されていることから、転がり軸受の潤滑部は厳しい潤滑状態になっていると推定されます。油量が不明であるため、油中金属濃度から摩耗量を算出出来ませんが、摩耗粒子の数量が多いことと、摩耗の形態に切削摩耗が観察されることから、今後の摩耗進展に注意が必要と判断します。今後のも摩耗の進行を傾向監視するため、以下の対策を推奨します。更油或いは濾過油中の汚染度が高いことから、観察された摩耗粒子や異物等が軸受軌道面に噛み込み摩耗が進行することが懸念されるため、可能であれば更油、或いは濾過を推奨します。定期的な分析摩耗の進行を監視するため、定期的に分析を実施し、摩耗の進行状況を確認することを推奨します。フェログラフィー異常摩耗の早期発見パラメータとして摩耗粒子を定量化して評価するフェログラフィーのIs値は、潤滑状態が厳しいの乗でした。摩耗粒子の形態で比較的多く観察された粒子は、潤滑状態が正常な場合に発生する摩耗粒子局部的に高圧・高温となる場合に発生するフリクションポリマ外部から混入したと思われる鉄錆等でした。これらの摩耗粒子が観察された場合、潤滑部で発生している摩耗形態は、正常なマイルド摩耗であり、そして局部的ではあるものの高圧・高温の箇所が発生していることも分かります。フリクションポリマは、潤滑油が軌道面に押し込められ高圧状態になると同時に、圧縮熱により高温状態になった結果、基油自身が重合反応を起こし生成することが知られています。そのため、高圧高温状態の解消がなされなければ、潤滑油の劣化が進行し、粘度上昇に因る潤滑異常に進展する場合があります。電子顕微鏡・X線マイクロアナリシス観察された粒子をSEM・XMAで詳細に分析した結果、粒子には鉄、クロム、マンガンが比較的多く含まれており、成分割合から粒子は主にベアリング軌道面から発生していると推定できました。Iカップリング発光分光分析供試の潤滑油を分析した結果、検出された金属元素は、SOAP-Tの結果表に示すように、鉄、鉛、銅、クロム、錫、リン、亜鉛、カルシウム、バリウム、アルミニウム、ナトリウムでした。検出されたこれらの金属元素から発生箇所を推定すると鉄、鉛、銅、クロム、錫、亜鉛・軸受等リン、カルシウム、バリウム、アルミニウム、ナトリウム・外部混入異物であると思われます。このうち、機械部品が摩耗したと思われる元素はのグループです。計数汚染度、重量汚染度は共に当社推奨の管理限界値を超えていました。フィルタ表面の異物観察で表面が茶褐色で鉄錆、砂等が観察されたことから、汚染度が高い要因は、摩耗とスラッジ、そして外部混入異物の影響と思われます。粘度、水分、酸価、IR、RBOTの各データは良好でした。尚、別紙RBOTの減少傾向から油の余寿命を求めた結果、本試料は直近の更油から起算して稼働日数が年月まで使用可能であることが分かります。
報告№108-0095 報告№108-0095 |  | 108-00547_548 | を示す粘度、水分、全酸価、IRの各データは、全て良好と判断します。濾過効率は～％と低く、かつ、清浄機出口サンプリング弁から採取した試料油の汚染度がNAS級と清浄な状態を保持できているものの、濾過効率の低下が確認されたため、フィルタのメンテナンスを検討されることを推奨します。を示す粘度、水分、全酸価、IRの各データは良好でした。油清浄機の濾過効率による油汚染度管理に関する考察油清浄機の濾過効率の指標であるβ値を確認するため、油清浄機の入口側と出口側の配管より採油を実施し、計数汚染度を実施しました。その結果を下表に示します。 ・ここで、 EMBEDExcel.Sheet.式および表に示す通り、その結果、～μmレンジが%～μmレンジが％～μmレンジが％～μmレンジが％であり、汚染度もNAS級と清浄な状態を保持しているものの、油清浄機の濾過性能が低下しつつあると考えられますので、フィルタのメンテナンスを検討されることを推奨します。機器の摩耗油清浄機が設置されていることでNAS級と清浄になっていますが、油濾過機がないと仮定した場合、計算により求めた～μmレンジの汚染度はNAS級の汚染状態になる可能性を示唆するものととらえる事が出来ます。他のレンジを同様に計算すると以下のようになり、NAS級となりました。～～～～以上等級級油清浄機がなかったとした場合、以上のとおり摩耗粒子の発生によりNAS級の汚染された状態になることが推定されます。摩耗粒子の発生量は比較的少ないと考えられますので、本機器は継続使用可能な状態にあると判断します。
報告№109-09136 報告№111-00053 | 分析№109-001160 分析№111-000211 | 111-000211 | 更油からの使用時間をもとに潤滑油の余寿命を評価したところ、潤滑油は次回定検まで使用可能と判断できました。次回定検時に更油を実施しない場合は、酸化安定度を知るための分析を実施し、余寿命を確認することを推奨します。酸化安定度はminであり、当社推奨の管理限界値のmin以上であることから、良好と判断します。
報告№109-09136 報告№112-00363 | 分析№109-001160 分析№112-001493 | 112-001493 | 更油からの経過日数をもとに潤滑油の余寿命を評価したところ、潤滑油は定検までのヶ月間は使用可能と判断できました。次回定検時に更油を実施しない場合は、酸化安定度を知るための分析を実施し、余寿命を確認することを推奨します。酸化安定度はminであり、当社推奨の管理限界値のmin以上であることから、良好と判断します。
報告№108-6557 報告№108-6557 | 分析№108-03207 分析№108-03207 | 108-03207 | 精点Aを実施し、前回データと照合した結果、油中粒子の減少が確認されています。油中粒子の分析油中の粒子濃度は、油膜破断による発生や、油槽内などでの沈降が均衡したところで一定、いわゆる平衡状態になりますが、このバランスが崩れると増加する場合と減少する場合とに分かれます。増加した場合は、発生と減少の均衡が崩れ、摩耗の発生や外部混入が始まったことを示し、またこれとは反対に、減少した場合は発生量が減少しているか、或いは、減少量が大きくなっていることを示し、特に減少は、汚染状態や潤滑状態が良好であることを示唆しています。本軸受では、油中の粒子が減少する要因となるフィルタ類は設置されておらず、濾過による減少は考えられませんので、油中の摩耗粒子が減少したのは、摩耗粒子がほとんど発生せず、油槽内部での沈降があったためと考えられます。以上のことから、本軸受は摩耗の進行がなく、潤滑状態は安定した状態にあったものと判断します。これらのことは、前回に比較して、計数汚染度はランク減少し、SOAP／D-SOAPの鉄および錫濃度に変化がないこと異常摩耗の早期発見パラメータであるフェログラフィーのIs値がのマイナス乗と良好の範囲にあること以上のことから判断しています。潤滑油の基本特性潤滑油の基本特性は、良好の範囲にあることから継続使用可能と判断します。
報告№107-4543 報告№107-4544 | 分析№107-02132 分析№107-02179 | 107-02179 | トライボ診断の結果、粘度を除く項目は良好でした。粘度は、新油値のmm/sに比較し変化率が-％のmm/sとなっており、当社推奨の管理限界値である±％を超えていました。IRの結果、異種油の混入や劣化の進行が確認されなかったことから、粘度の低下は、潤滑油の製造ロットによる差異、または、潤滑油の分子がせん断作用を受け粘度が低下したことなどが考えられます。現在のところ、本試料油は継続使用可能な状態にありますが、定期的に分析を実施し、粘度の低下および油の劣化の進行状況を確認することを推奨します。尚、補充用として尻労WFに保管している新油がありましたら、ml程度ご提供下さい。新油の粘度をチェックいたします。粘度が当社推奨の管理限界値を超えていました。粘度は当社推奨の管理限界値を超えていました。粘度はmm/sと新油値mm/sに比較して、粘度変化率は-％で、当社推奨の管理限界値である±％を超えていました。粘度はmm/sでした。粘度はmm/sでした。粘度指数はでした。粘度指数はでした。水分は良好。水分は.と当社推奨の管理限界値の以下であり、良好と判断します。全酸価は良好。全酸価は.mgKOH/gと新油値.mgKOH/g以内であり、良好と判断します。
報告№109-09136 報告№114-00059 | 分析№109-001160 分析№114-000175 | 114-000175 | 分析の結果、停止中のドレンからの採油で分析データが高濃度に出る可能性があるにもかかわらず、今回の分析データは全て良好であることから、潤滑油および軸受は継続使用可能な状態にあると判断します。分析結果軸受の摩耗状態フェログラフィー、SOAP/D-SOAPの各データは良好です。計数汚染度、重量汚染度は共に良好です。粘度、水分、酸価、IRの各データは良好です。
報告№102-6047 報告№102-6047 | 分析№102-00840 分析№102-00840 | 102-00840_能代吸収塔循環ポンプ1A | フェログラフィーの結果、摩耗の過酷度を示すIs値がの乗と使用可能な範囲にあるものの、外部から混入した砂、鉄錆等の異物や、その異物の影響で発生した切削粒子が多く見られていますので、異物の影響で摩耗が進行する場合が考えられます。摩耗が安定しているか、或いは、進行しているのかを判断するには、摩耗粒子が平衡濃度に到達する時間以上経過した時点でもう一度分析を実施し、そのデータから確認されることが必要ですので、推奨時間経過後の再分析を推奨します。SOAP／D－SOAPで鉛が検出されていたため、鉛を含む摩耗粒子発生の可能性を図面により推測しました。その結果、ご提供いただいた構造図より、部品番号-Aのブッシュから発生している可能性が最も高いと考えられました。仮に、このブッシュの摺動部で摩耗が発生していると仮定した場合、部品番号のスリーブ軸受とブッシュをネジ止めしている止めネジが緩んでいるか、或いは、主軸とブッシュの摺動面が接触していると思われます。ブッシュの材質が明確でないため、鉛の発生源をブッシュと仮定して推定しました。鉛の発生源は、その他には油の添加剤に鉛が含まれている場合がありますので、添加剤混合の有無をご確認下さい。機器の潤滑状態SOAPの結果、鉛を使用した部分の摩耗が確認されました。SOAPの結果、ブッシュやスリーブ軸受に処理された鉛メッキ部の摩耗により発生したと思われる鉛がppm検出されました。一方、外部から混入したとケイ素がppmとやや多く検出されました。D－SOAPの結果、鉛を使用した部分の摩耗が確認されました。D－SOAPの結果、ブッシュやスリーブ軸受に処理された鉛メッキ部の摩耗により発生したと思われる鉛がppm検出されました。フェログラフィーの結果、外部から混入した異物とその影響で発生した切削粒子がやや多く見られました。フェログラフィーの結果、摩耗の過酷度を示すIs値がの乗と使用可能な範囲にあるものの、外部から混入した砂、鉄錆等の異物や、その異物の影響で発生した切削粒子が多く見られていますので、異物の影響で摩耗が進行する場合が考えられます。摩耗が安定しているか、或いは、進行しているのかを判断するには、摩耗粒子が平衡濃度に到達する時間以上経過した時点でもう一度分析を実施し、そのデータから確認されることが必要ですので、推奨時間経過後の再分析を推奨します。
報告№107-4530 報告№107-0246 | 分析№107-01164 分析№107-01324 | 107-01324 | 今回の採油は、機器停止中に油面計ドレンから実施しているため、油循環中に採油した場合に比較し、油中粒子の沈降の影響を受け、分析データが高濃度に出る可能性があります。今回の分析は以上のことを踏まえて結果を検討しました。分析の結果、高濃度の部分を採油したにもかかわらず、全てのデータが良好でした。このことから、機器の潤滑状態は正常であり、この油は継続使用可能と判断します。尚、上述しましたように、今回の採油は停止中の採油であるため、循環中の採油に比較してデータが高目に出る可能性があります。これは、運転中の採油であったなら今回データより低い値になることが考えられます。次回採油は、粒子の沈降の影響を極力抑え、油中粒子が均一な分散状態に近い状態で採油が実施できるように、主機運転中、または停止直後に採油を実施されることを推奨します。
報告№106-0335 報告№106-0335 | 分析№106-01778 分析№106-01778 | 106-01778 | 軸受の潤滑油が黒化した。潤滑油の黒化原因を確認する。軸受が継続使用可能かを判断する。潤滑油の黒化原因潤滑油が黒化する原因は以下の三つが考えられます。摩耗粒子の増加油の劣化汚染粒子の混入これらの推定される原因を分析結果から確認しました。その結果、すべり軸受や主軸や転がり軸受の摩耗により発生した摩耗粒子によることが確認されました。これらのことは、計数汚染度がNAS級以上と当社推奨の管理限界値を超えて汚染されていたこと異常摩耗の早期発見パラメータであるフェログラフィーのIs値がの乗と高く、摩耗粒子形態観察の結果、異物の噛み込みにより発生する切削粒子、金属接触が厳しい場合に発生するシビア粒子が観察されたことSOAP／D－SOAPの結果で鉄、錫が検出されたこと潤滑を示す粘度、水分、全酸価、IRの各データが良好の範囲にあり、潤滑油の劣化による黒化ではないこと以上のことから判断しました。軸受の継続使用の可否すべり軸受および転がり軸受は継続使用可能な状態にあることが確認できました。これらのことは、すべり軸受の平均的な摩耗深さは.μmと僅かな摩耗量であること異常摩耗の早期発見パラメータであるフェログラフィーのIs値がの乗と高いものの、転がり軸受の寿命の指標となるフレーキングの発生が観察されていないこと以上のことから判断しました。今後の対策摩耗粒子の形態観察の結果、硬い異物の噛み込みにより発生する切削粒子が比較的多く観察されており、今後さらに摩耗が進行することが懸念されました。更油の際には軸受ケース内部の清掃を実施するとともに、新油充填前に濾過を実施することを推奨します。また、機器稼働から時間以上経過すると異常の進行を確認できるため、実施可能な範囲でできるだけ早い時期に再度分析を実施し、摩耗の進行状況を確認することを併せて推奨します。
報告№109-09078 報告№109-09078 | 分析№109-000715 分析№109-000715 | 109-000715 | 、汚染度、潤滑状態を確認する。分析の結果、ギヤ歯面、転がり軸受の軌道面、共に潤滑状態は正常であることが確認され、ギヤおよび軸受は継続使用可能な状態にあると判断します。但し、摩耗粒子の形態観察で金属接触が厳しい場合に発生するシビア粒子、外部から混入したと思われる砂等が多く観察されました。今後これらの異物がギヤ歯面や軸受軌道面に噛み込み摩耗が進行することが懸念されるため、定期的に分析を実施し、摩耗の進行状況を確認されることを推奨します。尚、ギヤ油の添加剤は、一般にタービン油や作動油などに比較して極圧添加剤や摩耗防止剤などの濃度が高く、この影響でRBOT試験の結果が低く出る傾向があります。そのため、ギヤ油の余寿命の評価をタービン油と同等の精度で得るには、RBOTの結果に加え、粘度、水分、全酸価、IRなどのデータを総合的に判断することが必要です。本試料油は、各分析データを総合的に評価しました。その結果、RBOTは新油に比較して低い値であるものの、粘度、全酸価は良好の範囲にあり、かつ、IRの分析結果でスペクトルパターンが新油と一致していたことから、本試料油は継続使用可能な状態にあると判断します。これらのことは、異常摩耗の早期発見パラメータであるフェログラフィーのIs値がの乗とやや高く、摩耗粒子の形態観察の結果、金属接触が厳しい場合に発生するシビア粒子、外部から混入したと思われる砂等がやや多く観察されたことSOAP／D－SOAPの結果、鉄が検出されたことである粘度、水分、全酸価、IR、RBOTの各データは良好の範囲にあること以上のことから判断しています。尚、トライボ診断では、バックラッシの増加量を分析結果から計算できますので、構造が確認できる図面、ギヤの形式、歯形、モジュール、歯数、回転数、増速比、歯幅をお知らせ下さい。計算結果をご報告いたします。
報告№109-09600 報告№109-09600 | 分析№109-003700 分析№109-003700 | 109-003700 | ・汚染度前回に比較して計数汚染度がNAS級から級にランク減少していました。・摩耗状態SOAP／D－SOAPの結果、鉄および錫濃度に変化はなく、異常摩耗の早期発見パラメータであるフェログラフィーのIs値もと良好の範囲にありました。・粘度、水分、全酸価、IRの各データは良好でした。潤滑油および軸受は継続使用可能な状態にあると判断します。は良好と判断します。粘度は良好と判断します。粘度はmm/sと新油値mm/sに比較して、粘度変化率は-.％で、当社推奨の管理限界値である±％以内にあり、良好と判断します。水分は良好と判断します。水分は.と当社推奨の管理限界値の以下であり、良好と判断します。全酸価は良好と判断します。全酸価は.mgKOH/gと新油値に比較してやや高い値を示しているものの、IRの結果で油劣化の兆候を示すカルボン酸が確認されていないことから良好と判断します。IRの結果、良好と判断します。IRの結果、油劣化の兆候を示すカルボン酸の吸収が確認されていないことから、良好と判断します。RBOTの結果、良好と判断します。RBOTはminと当社推奨の管理限界値のmin以上あり、良好と判断します。は良好と判断します。計数汚染度は良好と判断します。計数汚染度はNAS級と当社推奨の管理限界値のNAS級以内にあり、良好と判断します。重量汚染度は良好と判断します。重量汚染度は.mg/mlと当社推奨の管理限界値のmg/ml以内にあり、良好と判断します。機器の潤滑状態機器の潤滑状態は正常と判断します。SOAPの結果は良好です。SOAPの結果、油の添加剤成分であるリンがppm、外部から混入したと思われるナトリウム、ホウ素が共にppm検出されました。軸受の摩耗を示す錫は検出されていないことから、良好と判断します。D－SOAPの結果は良好です。D－SOAPの結果、外部から混入したと思われるカルシウム、ナトリウムが共に検出されました。軸受の摩耗を示す錫は検出されていないことから、良好と判断します。フェログラフィーの結果は良好です。異常摩耗の早期発見パラメータであるフェログラフィーのIs値がと良好の範囲にあり、潤滑状態は正常と判断します。
報告№109-09136 | 分析№109-001160 | 113-002903 | 今回までに回実施してきた分析の結果、摩耗状態に関するパラメータは良好の範囲にあったことから、現時点では減速機の分解点検は必要ないと判断します。定期的な分析年間に回分析を実施し、その分析結果が良好であったことから、今後は年毎に定期的な分析を行い、摩耗推移を監視することを推奨します。は、フェログラフィーおよびSOAP/D-SOAPの結果から総合的に判断した結果、正常な状態にあると考えられます。フェログラフィー【異常摩耗指数：Is値】Is値は異常摩耗の早期発見パラメータのつで、摩耗粒子を定量化するために用います。前回に比較してIs値は-レベルからレベルに上昇しているものの、正常値です。表の限界値到達予測時間は、減速機におけるIs値の限界値の目安に到達する時間を示しており、直ちに異常となるわけではないことから、参考値として考え、今後も分析による傾向監視を継続することが有用です。フェログラフィー【定性分析：摩耗粒子および摩耗形態観察】観察された全ての粒子量は少でした。Iカップリング発光分光分析【SOAP-T】検出された金属元素から発生箇所を推定すると、以下の通りでした。鉄、亜鉛・ギヤ、軸受等リン、モリブデン・添加剤アルミニウム・外部混入異物
報告№107-6026 報告№107-0388 | 分析№107-02108 分析№107-02021 | 107-02021 | 分析の結果、銅を使用した箇所および軸受メタルで摩耗が確認されました。摩耗粒子形態観察で金属接触が厳しい場合に発生するシビア粒子が多く観察されたことから、軸受摺動面では厳しい金属接触が発生しています。今後、更に摩耗が進行することが懸念されるため、ヶ月後に再度分析を実施し、摩耗の進行状況を確認することを推奨します。これらのことは、異常摩耗の早期発見パラメータであるフェログラフィーのIs値がと良好の範囲にあるものの、摩耗粒子形態観察の結果、金属接触が厳しい場合に発生するシビア粒子が多く観察されたことSOAP／D－SOAPの結果、銅、錫が検出されたこと以上のことから判断しました。尚、トライボ診断は、軸受メタルの表面積と油量の情報をご提供いただければ、摩耗量を求め、その結果から軸受メタルの摩耗状況を定量的に評価することが可能となりますので、情報をご提供下さい。
報告№109-09136 報告№112-00253 | 分析№109-001160 分析№112-001013 | 112-001013 | 潤滑油は継続使用可能な状態にあると判断します。粘度、全酸価、IR、RBOTの各データは良好でした。油の余寿命は、使用油の使用期間または使用時間が不明であったため、ご依頼の油の余寿命に関する検討は行えませんでした。ただし、今回の結果がmin、新油値がminであることから、使用期間を仮にヶ月間と仮定すれば余寿命は十二分にあると言えます。可能であれば、使用期間、あるいは使用時間の情報をご提供下さい。水分は良好でした。
|  | 10402066 | 分析NO － 年月日 トライボシステム診断レポート会社名 ○○殿 分析項目 機種 新油 粘度指数 流動点 機番・使用箇所 ラインサブ 粘度 引火点 油名 キャッスルハイポイドギヤオイル 水分 銅板腐食 油種 全酸価 粘度 採油日 年月日 NAS等級 他情報 重量汚染度 摩耗状態の判定良好注意要処置汚染状態の判定良好注意要処置良好注意要処置総合考察＜＞粘度指数はであった。粘度は.mm/s、粘度はmm/sであった。水分はppmであった。全酸価はmgKOH/gであった。汚染度NAS級、重量汚染度.mg/mlであった。流動点は-であった。引火点はであった。銅板腐食はaであった。
報告№101-0260 | 分析№101-02485 | 101-02485 | 第ゲート巻き上げ機動力伝達系歯車軸受内のグリースを分析し、その分析結果から、グリースの物理的性状を確認すると共に、軸受の潤滑状態を確認することを目的としました。分析の結果、グリースの物理的性状を示すちょう度及び全酸価は当社推奨の管理目安内にあり、継続使用可能と判断します。一方、軸受の潤滑状態を確認するために実施したSOAP／D-SOAP、フェログラフィーの結果、SOAP／D-SOAPで、軸受の摩耗により発生した鉄が多く検出されました。フェログラフィーの結果、赤錆及び黒錆が比較的多く見られることから、SOAP／D－SOAPで検出された鉄は、この赤錆、黒錆と考えられました。但し、ころがり軸受の寿命の指標とされるフレーキングにより発生した摩耗粒子は確認されておらず、ころがり軸受は継続使用可能な状態にあると判断します。尚、グリース中には、外部から混入した砂、鉄錆等の異物がやや多く見られるため、この異物が軸受軌道面に噛み込み、軌道面が損傷することが懸念さます。又、その損傷が起点となって、疲労摩耗の進行が早まることが懸念されるため、古いグリースを洗い落とし、新グリースを充填されることを推奨します。
報告№101-4018 | 分析№101-02497 | 101-02497 | 分析の結果、重量汚染度を除く項目は良好でした。計数汚染度はNAS級と比較的清浄であるにもかかわらず、重量汚染度がmg/mlと当社推奨の管理限界値を超えていました。D－SOAPの結果、油に添加剤として含まれている亜鉛が検出されていることから、汚染の要因は、この亜鉛が析出し、スラッジとなったものと考えられました。このスラッジは、バルブ類の動作障害やストレーナを目詰まりさせる等の障害の原因となりますので、除去する必要があります。除去方法は当社製清浄分散剤の投与と濾過が有効です。尚、参考に使用油を使用してTS－を％混合し、効果を確認しました。その結果、下表に示す通りTS－により％のスラッジが除去でき、更に濾過を実施することで系内を清浄にできます。
報告№109-09448 報告№109-09448 | 分析№109-002818 分析№109-002818 | 109-002818 | 摩耗状態異常摩耗の早期発見パラメータであるフェログラフィーのIs値は、潤滑状態がやや厳しい状態にあることを示すの乗ですが、点検を要する摩耗粒子が観察されておらず、現在のところ継続使用は可能な状態にあると判断できます。この状態で検出された油中金属は、その多くが鉄であり、これらは摩耗粒子の観察結果から凝着摩耗と疲労摩耗が混在していることが分かりました。凝着摩耗と疲労摩耗は、スパイラルベベルギヤの歯面で発生していると推定されますが、発生箇所が歯面の微小領域であることから、現在のところ、継続使用は可能と判断できます。バックラッシ減速機の構造から、最も負荷が大きく、摩耗が進行しやすい箇所をスパイラルベベルギヤとスパイラルベベルピニオンと推定し、この部分のバックラッシを求めました。更油後の稼働時間が不明であったため、更油後の稼働時間を時間と仮定してバックラッシを計算しました。その結果、減速機のギヤ歯面に摩耗が集中していたと仮定した場合、バックラッシの増加は初期値から.μm増加したと推定されました。バックラッシ増加分の上限値はメーカにより差異はあるものの、当社が推奨するバックラッシは一般に推奨されるμmを目安にしており、今回のデータはこの値に比較して十分に小さい値であることがわかります。汚染度計数汚染度がNAS級と汚染されていました。汚染度が高い要因は、摩耗によるものと思われます。を示す粘度、水分、全酸価、IRの各データは良好でした。結論ゲート機器の潤滑箇所の摩耗診断分析結果から摩耗が発生している箇所はギヤ歯面であり、摩耗形態は凝着摩耗と疲労摩耗であることが分かりました。凝着摩耗は、油膜切れによる厳しい金属接触により摩耗が発生し、疲労摩耗は、ギヤ歯面に荷重が繰り返しかかることにより、歯面の表面下で材料が疲労して剥離します。歯面に加わる荷重が過大である場合、観察される摩耗粒子は今回より大きな粒子が発生します。分析結果から推定されたバックラッシの増加分は.μmでしたが、このバックラッシは、一対の歯車の噛み合いを円滑にするための、ピッチ円周上での歯面間の遊びです。この値が過大になると振動や騒音の原因となるため、ギヤの摩耗状態を判断するためには重要なパラメータです。今回観察された摩耗粒子は、やや大型の粒子が見られるものの観察された摩耗粒子がμmサイズの微小な粒子が支配的であることからバックラッシの値は小さいと判断できます。バックラッシの計算時に仮定した稼働時間や歯幅などの数値が正確であれば、本減速機は継続使用可能と判断できます。整備の必要な箇所の検討整備が必要な箇所は、本分析結果から確認されませんでした。しかし、分析結果から僅かではありますがギヤの摩耗が進行していることが確認されていますので、今後は定期的に潤滑油分析を実施し、その結果から摩耗の進行状況を確認することにより、整備の必要の有無を監視する方法が有用と思われます。潤滑油の劣化度診断一般的に潤滑油が劣化した場合、油の外観は黒褐色になり、粘度や全酸価が上昇しスラッジ等が発生します。また、その過程では劣化の兆候を示すカルボン酸の吸収がIRで確認できます。今回のは、全てのデータが良好の範囲にあり、潤滑油の劣化は確認されなかったことから、継続使用可能であり、交換の必要はないと判断します。潤滑管理の方法現在の潤滑油は年使用していますが、年間使用したにもかかわらず劣化が確認されなかったことから、本設備の潤滑油は少なくても更油後年間は使用できることが分かりました。潤滑油の交換時期の判断は、今回の分析だけでは予測することは困難ですが、定期的に分析を実施し、その結果の傾向から劣化の進行状況を確認することで容易に可能になります。計数汚染度は当社推奨の管理限界値に到達していることから、濾過や更油により汚染度を改善されることを推奨します。現在のところ潤滑部は継続使用可能な状態にあると思われますが、今後は摩耗が進行する場合がありますので、定期的に分析を実施し、摩耗の進行状況を確認されることを推奨します。次回分析の時期を理論的に求めたところ、最短で約時間となります。この時間は、油中汚染物が均一になるために必要とする時間であり、この時間を経過すれば、再分析の結果から状態の傾向を確認することが可能となりますので、これを参考に次回分析時期を検討されることを推奨します。尚、定期的な分析を実施する際には、に関する分析項目の実施を推奨します。今回の分析結果からは、油劣化の進行は確認されていませんが、定期的な分析により潤滑油の交換時期を管理することが可能となります。は良好と判断します。粘度粘度は.mm/sと新油値.mm/sに比較して、粘度変化率は+.％で、当社推奨の管理限界値である±％以内にあり、良好と判断します。水分はppmと当社推奨の管理限界値の以下にあり、良好と判断します。全酸価全酸価は.mgKOH/gと新油値.mgKOH/gに比較して高いものの、IRの結果で油劣化の兆候を示すカルボン酸の吸収が確認されていないことから、良好と判断します。IRIRの結果、油劣化の兆候を示すカルボン酸の吸収が確認されていないことから、良好と判断します。計数汚染度は当社推奨の管理限界値に到達していました。計数汚染度計数汚染度はNAS級と当社推奨の管理限界値のNAS級に到達していました。重量汚染度はmg/mlでした。機器の潤滑状態摩耗粒子の形態観察の結果、金属接触が厳しい場合に発生するシビア粒子、疲労摩耗粒子が比較的多く観察されました。SOAPによる油中金属濃度SOAPによる油中金属濃度の結果、ニッケル、油の添加剤成分であるリン、外部から混入したと思われるアルミニウム、ケイ素、ナトリウムが検出されました。SOAPによる油中金属濃度SOAPによる油中金属濃度の結果、鉄、外部から混入したと思われるカルシウム、ナトリウムが検出されました。摩耗粒子診断異常摩耗の早期発見パラメータであるIs値がの乗と良好の範囲にあるものの、摩耗粒子の形態観察の結果、金属接触が厳しい場合に発生するシビア粒子、疲労摩耗粒子が比較的多く観察されました。
報告№109-09166 報告№113-00294 |  | 113-001179_1180 | の評価前回同様にを示す粘度、水分、酸価、IRの各データは当社推奨の管理限界値内にあることから、継続使用可能と判断します。濾過効率の確認表に示す通り濾過効率は～％であり、清浄機出口サンプリング弁から採取した試料油の汚染度がNAS級と清浄な状態を保持できていることから、濾過精度は確保できていると判断します。機器の潤滑状態油清浄機がなかったとした場合、NAS級の汚染された状態になることが推定されますが、異常と判断する摩耗粒子等は観察されていないことから、摩耗は安定していると判断します。前回同様にを示す粘度、水分、酸価、IRの各データは良好でした。油清浄機の濾過効率による油汚染度管理に関する考察油清浄機の濾過効率の指標であるβ値を確認するため、油清浄機の入口側と出口側の配管より採油を実施し、計数汚染度を実施しました。その結果を下表に示します。 ・ここで、 EMBEDExcel.Sheet.式および表に示す通り、その結果、～μmレンジが%～μmレンジが%～μmレンジが%であり、出口側の汚染度もNAS級と清浄な状態を保持できていることから、濾過精度は確保できていると判断できます。機器の摩耗油清浄機が設置されていることでNAS級と清浄になっています。油清浄機がないと仮定した場合、表に示すように計算により求めた～μmレンジの汚染度はNAS級の汚染状態になる可能性を示唆するものととらえる事が出来ます。他のレンジを同様に計算すると以下のようになり、NAS級となります。EMBEDExcel.Sheet.この換算値を前回の油清浄機入口の換算値と比較した結果、～μmサイズの粒子は減少傾向にあることから、摩耗は安定していると判断します。
報告№108-0227 報告№112-00689 | 分析№108-01664 分析№112-003182 | 112-003182 | 油の劣化は確認されず、汚染度も良好な範囲にあることから、継続使用可能な状態にあると判断します。軸受は継続使用可能な状態にあると判断します。但し、将来的な摩耗進行の有無を確認するためにも傾向監視を継続することが有効です。油劣化の確認今後、別紙鉱油の酸化に対する金属触媒の影響に示すように銅濃度の増加に伴い酸化速度が速まる可能性があるため、今回の分析から短期間のうちに再分析を実施し、油劣化の進行状況を確認することを推奨します。軸受の摩耗状態フェログラフィーおよびSOAP/D-SOAPのデータから総合的に解析した結果、軸受は健全であり、継続使用可能と評価できますが、引続き軸受の機能が保持されていることを確認するためにも、潤滑油診断による傾向管理が有用と考えます。フェログラフィー【定量分析：Is値】Is値は異常摩耗の早期発見パラメータのつで、摩耗程度を定量化するために用います。Is値は前回に比較しての乗から乗に低下し、低い値でした。フェログラフィー【定性分析：摩耗粒子および摩耗形態観察】分析結果から観察された全ての粒子量は少でした。Iカップリング発光分光分析【SOAP／D-SOAP】検出された金属元素から発生箇所を推定すると、以下の通りでした。鉄、銅、錫・軸受等リン、亜鉛・添加剤カルシウム、ケイ素、ナトリウム・外部混入異物軸受メタルの摩耗SOAP/D-SOAPの結果、前回に比較して軸受メタルの主成分である錫が増加していました。今後、更に摩耗が進行することが懸念されるため、傾向監視を継続することが有効です。銅を使用した箇所の溶出・摩耗SOAPの結果、前回同様に銅がppm検出されたことから、銅を使用した箇所の溶出・摩耗が発生していると推定されます。亜鉛系添加剤を使用している潤滑油で銅が検出される場合、潤滑系統内でこれらの金属が亜鉛系添加剤の影響により溶出することが知られています。今回の検出は、この溶出と摩耗との双方によるものと考えられます。今後、別紙鉱油の酸化に対する金属触媒の影響に示すように濃度の増加に伴い酸化速度が速まる可能性があります。計数汚染度は、前回に比較してNAS級からNAS級にランク低下し、重量汚染度は、.mg/mlから.mg/mlに増加したものの、当社推奨の管理限界値以下であり、良好でした。粘度、水分、酸価、IRの各データは、前回同様に良好でした。
報告№109-09097 報告№109-09097 | 分析№109-000969 分析№109-000969 | 109-000969 | 摩耗粒子の形態観察の結果で摩耗の進行と汚染管理について注意が必要な形態の粒子が観察されました。SEMおよびXMAの結果、観察された粒子は、外部から混入した～μmサイズの鉄錆、砂等の異物であることが確認されました。これらの粒子は、弁類のスプール摺動部に噛み込んだ場合、スプールの狭小な摺動部にくさびのようになって噛み込み、弁体が正常に開閉せず油圧の低下が発生するなど、動作不良につながることが考えられます。油中の汚染度が弁類の不動作現象を生じやすいNAS級に到達しており、更に摩耗が進行した場合、弁類の不動作現象が多発する可能性が高くなりますので、予防策として濾過等の対策が必要です。可能であれば、予防措置として精密に濾過を実施し、NAS級レベルまで改善されることを推奨します。を示す粘度、水分、IRの各データが良好の範囲にあることからこの油は、継続使用可能と判断します。今後、油劣化の予測を行う場合、新油データを基準とする必要がありますので、現在使用している貴社保有の新油をご提供下さい。粘度は良好と判断します。粘度はmm/sとなっています。また、VGの規格値内にあることから良好と判断します。尚、粘度は、現在使用している貴社保有の新油分析結果を基準に管理する方法が望ましく、新油をご提供下さい。水分は良好と判断します。水分はppmと当社推奨の管理限界値の以下にあり、良好と判断します。全酸価は判定出来ません。全酸価は.mgKOH/gとなっています。尚、全酸価は、現在使用している貴社保有の新油分析結果を基準に管理する方法が望ましく、新油をご提供下さい。IRの結果、良好と判断します。IRの結果、油劣化の兆候を示すカルボン酸の吸収が確認されていないことから、良好と判断します。尚、このIRも全酸価と同様に新油データとの比較による判断が必要ですので、現在使用している新油を分析することを推奨します。計数汚染度は当社推奨の管理限界値に到達しています。計数汚染度は当社推奨の管理限界値に到達しています。計数汚染度はNAS級と当社推奨の管理限界値のNAS級に到達しています。重量汚染度は良好と判断します。重量汚染度は.mg/mlと当社推奨の管理限界値のmg/ml以内にあり、良好と判断します。粒度分布は測定不能です。粒度分布は油中粒子濃度が低く、適正な散乱強度がえられず正確な測定ができません。機器の潤滑状態機器の潤滑状態は正常と判断します。SOAPによる油中金属濃度の結果、良好です。SOAPによる油中金属濃度の結果、銅、油の添加剤成分であるリン、亜鉛、外部から混入したと思われるカルシウム、ケイ素が検出されています。SOAPによる油中金属濃度の結果、鉄が検出されています。SOAPによる油中金属濃度の結果、鉄、外部から混入したと思われるカルシウム、ナトリウムが検出されています。摩耗粒子診断の結果は良好です。異常摩耗の早期発見パラメータであるIs値がの乗と良好の範囲にあることから、潤滑状態は正常と判断します。SEM・XMAの結果、鉄を含む粒子が観察されています。摩耗粒子診断で観察された粒子をSEM・XMAで詳細に観察した結果、鉄を含む粒子が観察されています。
報告№102-5001 報告№102-5001 | 分析№102-01557 分析№102-01557 | 102-01557 | 分析の結果、ローラベアリングは継続使用可能な状況にありますが、軌道面には、異物の噛み込みにより発生した線状痕が多数発生していると考えられました。今後、この損傷が起点となって加速的にフレーキングが進展することことが懸念されるため、再度分析を実施し、摩耗の進行状況を確認されることを推奨します。次回採油時期を回転数をrpmと仮定して計算した結果、運転時間時間後経過した時点となりました。この時間を参考に採油されることを推奨します。この推奨時間は、仮定の回転数で計算しました。採油周期は回転数により決定しますので、実際の回転数をお知らせ下さい。お知らせいただければ、再計算致します。は良好と判断します。粘度は良好と判断します。粘度はmm/sと新油値mm/sに比較して、粘度変化率は+％で、当社推奨の管理目安である±％以内にあり、良好と判断します。水分が当社推奨の管理目安を超え、多く含まれていました。水分はppmと当社推奨の管理目安のを超えており、発錆予防のため、更油を計画されることを推奨します。全酸価は良好と判断します。全酸価は.mgKOH/gと新油値.mgKOH/gを若干超えているものの、継続使用可能な範囲にあると判断します。IRの結果、良好と判断します。IRの結果、IRチャートに示すように油のスラッジであるカルボン酸の特徴吸収帯にピークが確認されていないことから、油は劣化していないと判断します。RBOTは良好と判断します。RBOTはminと新油値minの%以上あることから、継続使用可能と判断します。は、重量汚染度が悪く、スラッジの発生が確認されました。計数汚染度は当社推奨の管理目安に到達していました。計数汚染度はNAS級と当社推奨の管理目安のNAS級に到達していました。重量汚染度は当社推奨の管理目安を超えていました。重量汚染度はmg/mlと当社推奨の管理目安のmg/mlを超えていました。これはD－SOAPで油の添加剤成分であるリンがppm検出されていることから、油の添加剤成分が析出してスラッジとなったためと考えられました。機器の潤滑状態ローラベアリングは継続使用可能な状況にありますが、軌道面には、異物の噛み込みにより発生した線状痕が多数発生していると考えられました。SOAPの結果は良好です。SOAPの結果、摩耗により発生した鉄がppm検出されました。一方、油の添加剤成分であるリンがppm検出されました。D－SOAPの結果は良好です。D－SOAPの結果、摩耗により発生した鉄が.ppm検出されました。一方、油の添加剤成分が析出して発生したリンがppm検出されました。フェログラフィーの結果は良好です。異常摩耗の早期発見パラメータであるIs値がの乗とやや高い値を示していました。摩耗粒子の形態観察の結果、異物の噛み込みにより発生した切削粒子が支配的であることから、Is値が高い要因は、異物の噛み込みにより発生する切削摩耗が発生していたためと考えられました。今後、この損傷が起点となって加速的にフレーキングが進展することことが懸念されるため、再度分析を実施し、摩耗の進行状況を確認されることを推奨します。
報告№109-09136 報告№111-00186 | 分析№109-001160 分析№111-001008 | 111-001008 | は良好と判断します。計数汚染度、重量汚染度は共に良好でした。水分は良好でした。
報告№105-0420 報告№106-0472 | 分析№105-02772 分析№106-02718 | 106-02718 | 分析の結果、摩耗の安定が確認され、転がり軸受は継続使用可能な状態にあると判断できるものの、前回同様に摩耗粒子形態観察で異物の噛み込みにより発生する切削粒子が観察されたことから、摩耗形態は切削摩耗であることが確認できました。今後更に摩耗が進行し、転がり軸受の寿命の指標となるフレーキングに進展することが懸念されるため、ヶ月後に再度分析を実施し、摩耗の進行状況を確認されることを推奨します。これらのことは、前回に比較して、計数汚染度はランク減少し、SOAP／D－SOAPの鉄濃度が減少したものの、異常摩耗の早期発見パラメータであるフェログラフィーのIs値がの乗とやや高く、摩耗粒子形態観察の結果、異物の噛み込みにより発生する切削粒子がやや多く観察されたこと以上のことから判断しました。尚、SOAPの結果でケイ素がppm検出されました。一般に、ケイ素は添加剤、或いは、外部混入の異物の可能性があると考えられますが、検出された原因は三つ考えられました。油の添加剤の消泡剤の主成分ですが、通常、消泡剤のケイ素は～程度ですので、今回検出されたケイ素は消泡剤である可能性がある。シリコングリースをシール部に塗布している場合、このシリコングリースが潤滑油に混入している可能性がある。けい砂などのケイ素を含む砂が混入した可能性がある。分析結果からは、三つ全ての可能性がありました。シリコングリースを使用している箇所があるかについてご確認ください。また、けい砂などの影響で切削摩耗が発生している場合がありますので、可能であれば、一旦更油などにより油槽内を清浄にすることを推奨します。
報告№109-09136 報告№111-00197 | 分析№109-001160 分析№111-001035 | 111-001035 | 潤滑油および軸受は継続使用可能な状態にあると判断します。但し、前回同様にSOAPの鉄濃度がppmとやや高く、発生した鉄粒子の影響で摩耗が発生する場合もありますので、今後も定期的に分析を実施し、摩耗の進行状況を確認することを推奨します。前回に比較してD－SOAPの結果で、鉄および錫濃度に大きな変化はなく、異常摩耗の早期発見パラメータであるフェログラフィーのIs値がのマイナス乗と良好であるものの、SOAPで前回同様に鉄がppm検出されており、主軸、軸受台金、ペデスタル内壁などで摩耗が発生している可能性があります。今後、この摩耗粒子が軸受摺動面に噛み込み摩耗を引き起こすこともありますので、注意が必要です。前回に比較して計数汚染度はNAS級からNAS級にランク減少し、良好でした。
報告№109-09097 報告№109-09097 | 分析№109-000968 分析№109-000968 | 109-000968 | 摩耗粒子の形態観察の結果で摩耗の進行と汚染管理について注意が必要な粒子が観察されました。SEMおよびXMAの結果、観察された粒子は油膜切れにより発生した～μmサイズのシビア粒子と呼ぶ鉄系摩耗粒子であることが確認されました。これらの粒子は、弁類のスプール摺動部に噛み込んだ場合、スプールの狭小な摺動部にくさびのようになって噛み込み、弁体が正常に開閉せず油圧の低下が発生するなど、動作不良につながることが考えられます。油中の汚染度が弁類の不動作現象を生じやすいNAS級に到達しており、更に摩耗が進行した場合弁類の不動作現象が多発する可能性が高くなりますので、予防策として濾過等の対策が必要です。可能であれば、予防措置として精密に濾過を実施し、NAS級レベルまで改善されることを推奨します。を示す粘度、水分、IRの各データが良好の範囲にあることからこの油は、継続使用可能と判断します。今後、油劣化の予測を行う場合、新油データを基準とする必要がありますので、現在使用している貴社保有の新油をご提供下さい。粘度は良好と判断します。粘度はmm/sとなっています。また、VGの規格値内にあることから良好と判断します。尚、粘度は、現在使用している貴社保有の新油分析結果を基準に管理する方法が望ましく、新油をご提供下さい。水分は良好と判断します。水分はppmと当社推奨の管理限界値の以下にあり、良好と判断します。全酸価は判定出来ません。全酸価は.mgKOH/gとなっています。尚、全酸価は、現在使用している貴社保有の新油分析結果を基準に管理する方法が望ましく、新油をご提供下さい。IRの結果、良好と判断します。IRの結果、油劣化の兆候を示すカルボン酸の吸収が確認されていないことから、良好と判断します。尚、このIRも全酸価と同様に新油データとの比較による判断が必要ですので、現在使用している新油を分析することを推奨します。計数汚染度は当社推奨の管理限界値に到達しています。計数汚染度は当社推奨の管理限界値に到達しています。計数汚染度はNAS級と当社推奨の管理限界値のNAS級に到達しています。重量汚染度は良好と判断します。重量汚染度は.mg/mlと当社推奨の管理限界値のmg/ml以内にあり、良好と判断します。粒度分布は測定不能です。粒度分布は油中粒子濃度が低く、適正な散乱強度がえられず正確な測定結果が得られませんでした。機器の潤滑状態機器の潤滑状態は正常と判断します。SOAPによる油中金属濃度の結果、良好です。SOAPによる油中金属濃度の結果、銅、油の添加剤成分であるリン、亜鉛が検出されています。SOAPによる油中金属濃度の結果、良好です。SOAPによる油中金属濃度の結果、外部から混入したと思われるカルシウム、ナトリウムが検出されています。摩耗粒子診断の結果は良好です。異常摩耗の早期発見パラメータであるIs値がのマイナス乗と良好の範囲にあることから、潤滑状態は正常と判断します。SEM・XMAの結果、鉄、マンガンを含む粒子が観察されています。摩耗粒子診断で観察された粒子をSEM・XMAで詳細に観察した結果、鉄、マンガンを含む粒子が観察されています。
報告№109-09136 報告№113-00240 | 分析№109-001160 分析№113-000913 | 113-000913 | 分析の結果、水分は当社推奨の管理限界値以下であるものの、酸価はmgKOH/gと新油値の.mgKOH/gに比較して高く、IRの結果でcm-付近に油劣化の兆候を示すカルボン酸の吸収ピークが確認されたことから、油は劣化していることが分かりました。に示す対策を推奨します。更油油が劣化した場合、油中の酸成分により金属表面が腐食して腐食摩耗に進展することがあるため、更油を推奨します。分析結果水分は良好でした。酸価・IR酸価はmgKOH/gと新油値の.mgKOH/gに比較して高く、IRの結果でcm-付近に油劣化の兆候を示すカルボン酸の吸収ピークが確認されました。
報告№104-0378 報告№105-6013 | 分析№104-02669 分析№105-00455 | 105-00455 | オーバーホールヶ月後に初期試験を実施した結果、濾過効率の変化がなければ摩耗は安定していると判断します。これらのことは、前回に比較して、計数汚染度はランク減少したことSOAP／D-SOAPの結果、鉄濃度に変化がないこと異常摩耗の早期発見パラメータであるフェログラフィーのIs値がのマイナス乗と良好の範囲にあること以上のことから判断しました。尚、入口弁圧油には静電浄油機が設置されており、摩耗状況を確認するためには、油清浄機の濾過性能を考慮して解析する必要があります。解析を進めるためには、浄油機の入口と出口から採油を実施し、正確な濾過効率を元に摩耗の進行状況を確認されることを推奨します。
報告№108-0411 報告№110-00413 | 分析№108-02744 分析№110-001886 | 110-001886 | 軸受は継続使用可能な状態にありますが、摩耗の進行および油の劣化が懸念されるため、以下の対策が必要です。今後、摩耗の進行および油の劣化状況を監視するため、定期的に分析を実施し、摩耗の進行状況および油の劣化状況を確認することを推奨します。次回分析の時期を理論的に求めたところ、最短で約時間となります。この時間は、油中汚染物が均一になるために必要とする時間であり、この時間を経過すれば、再分析の結果から状態の傾向を確認することが可能となりますので、これを参考に次回分析時期を検討されることを提案します。分析結果は良好と判断します。計数汚染度計数汚染度はNAS級と当社推奨の管理限界値のNAS級以内にあり、良好と判断します。重量汚染度は.mg/mlと当社推奨の管理限界値のmg/ml以内にあり、良好と判断します。機器の潤滑状態SOAPの結果、銅が多く検出されました。SOAPSOAPの結果、油の添加剤成分であるリン、亜鉛が検出されました。一方、銅が検出されました。銅を使用した部分の溶出が発生していると考えられます。この溶出は検出された亜鉛系添加剤の成分と銅が反応し、溶出することが知られています。銅濃度は別紙鉱油の酸化に対する金属触媒の影響に示すように銅濃度が増加すると酸化速度が速まりますので、酸化劣化の進行状況を全酸価の変化で監視されることを推奨します。D－SOAPD－SOAPの結果、鉄が検出されました。フェログラフィー異常摩耗の早期発見パラメータであるフェログラフィーのIs値がのマイナス乗と良好の範囲にあり、潤滑状態は正常と判断します。
報告№109-09136 報告№111-00676 | 分析№109-001160 分析№111-003405 | 111-003405 | 潤滑油および対象設備は継続使用可能な状態にあると判断します。但し、今後も摩耗の進行を傾向監視するため、以下の対策を推奨します。定期的な分析切削摩耗や凝着摩耗、そしてフレッティング摩耗の進行が懸念されるため、今後は定期的に分析を実施し、摩耗の進行状況を確認することを推奨します。フェログラフィー異常摩耗の早期発見パラメータとして摩耗粒子を定量化して評価するフェログラフィーのIs値は、前回のの乗から変化はなく、潤滑状態が安定していることを示していました。摩耗粒子の形態で比較的多く観察された粒子は、潤滑状態が正常な場合に発生する摩耗粒子異物の噛み込みにより発生する切削粒子金属接触が厳しく、且つ、摩擦熱が高い場合に発生する黒錆フレッティングにより発生する赤錆局部的に高圧・高温となる場合に発生するフリクションポリマでした。これらの摩耗粒子が観察された場合、潤滑部で発生している摩耗形態は、正常なマイルド摩耗異物による切削摩耗潤滑状態がやや厳しい凝着摩耗d.微振動によるフレッティング摩耗であり、そして局部的ではあるものの高圧・高温の箇所が発生していることも分かります。フリクションポリマは、潤滑油が摺動面に押し込められ高圧状態になると同時に、圧縮熱により高温状態になった結果、基油自身が重合反応を起こし生成することが知られています。そのため、高圧高温状態の解消がなされなければ、潤滑油の劣化が進行し、粘度上昇に因る潤滑異常に進展する場合があります。切削摩耗は、他の摩耗形態に比較して摩耗進行速度が速く注意が必要で、定期的なトライボ診断による状態監視が必要と考えます。切削摩耗の原因となる混入異物が残留している場合、この異物により切削摩耗が継続して発生する可能性があります。フレッティングの発生要因は、鉄系材料が接合されたり、勘合されたりする部分から発生します。フレッティングによる赤錆が少量発生しても直ちに異常ではありませんが、場合によっては、発生した赤錆が摺動面に噛み込み、摩耗を進行させる場合があります。Iカップリング発光分光分析供試の潤滑油を分析した結果、検出された金属元素は、SOAPの結果表に示すように、鉄、ニッケル、リン、亜鉛、カルシウム、バリウム、アルミニウム、ナトリウム、マグネシウムでした。検出されたこれらの金属元素から発生箇所を推定すると鉄、ニッケル・エンジン部品リン、亜鉛、カルシウム・オイル添加剤バリウム、アルミニウム、ナトリウム、マグネシウム・外部混入異物であると思われます。このうち、機械部品が摩耗したと思われる元素はのグループです。重量汚染度は.mg/mlでした。n-ペンタン不溶解分n-ペンタン不溶解分は.mass%でした。粘度、水分、酸価、塩基価の各データは良好でした。
報告№109-09136 報告№111-00728 | 分析№109-001160 分析№111-003701 | 111-003701 | 対象設備は継続使用可能な状態にあると判断します。但し、SOAP-Tによる分析の結果で、軸受の摩耗を促進するカルシウム濃度が比較的高く検出され、更に潤滑油は粘度が低下していました。弊社の研究結果によれば、SOAP-Tで高濃度に検出された場合、メタル材質より若干硬いカルシウムの影響により軸受メタルの摩耗は加速的に進行するため、更油、或いは潤滑油の濾過が必要となります。そのため以下の対策を推奨します。更油ディーゼルエンジン中にSOAP-Tでカルシウムが検出された場合、そのカルシウムは硫酸カルシウムになっていることが知られています。このカルシウムは、いわゆる石膏であり、軸受の軟質金属に食い込んだり、埋め込まれたりして潤滑中に相手材を切削し、結果として軸受寿命が短くなることが弊社の研究結果から判明しています。本試料油は、このカルシウム濃度が比較的高いため軸受メタルの摩耗が促進する可能性が極めて高く、また粘度低下も確認されており、油膜切れなどによる摩耗の発生が懸念されることから、更油を推奨します。定期的な分析摩耗の進行が懸念されるため、今後は定期的に分析を実施し、摩耗の進行状況を確認することを推奨します。フェログラフィーIs値は異常摩耗の早期発見パラメータのつで、摩耗粒子を定量化するために用います。今回のIs値はの乗であり、潤滑状態は厳しいと判断できます。摩耗粒子の形態で比較的多く観察された粒子は、潤滑状態が正常な場合に発生する摩耗粒子でした。これらの摩耗粒子が観察された場合、潤滑部で発生している摩耗形態は、正常なマイルド摩耗であることが分かります。Iカップリング発光分光分析供試の潤滑油を分析した結果、検出された金属元素は、SOAP-Tの結果表に示すように、鉄、鉛、銅、ニッケル、リン、亜鉛、カルシウム、バリウム、ナトリウム、モリブデンでした。検出されたこれらの金属元素から発生箇所を推定すると鉄、鉛、銅、錫・エンジン部品ニッケル、リン、亜鉛、カルシウム、ナトリウム・オイル添加剤バリウム、モリブデン・外部混入異物であると思われます。このうち、機械部品が摩耗したと思われる元素はのグループです。カルシウムなどの析出SOAP-Tでカルシウムが.ppm検出されました。この影響については、別紙カルシウムなどの析出をご覧ください。銅を使用した箇所の摩耗・溶出SOAP-Tで銅がppm検出されました。銅の影響については、別紙鉛および銅を使用した箇所の摩耗・溶出を御覧ください。計数汚染度計数汚染度はNAS級以上と汚染されていました。フィルタ表面の異物観察で金属片、鉄錆、砂等が観察されたことから、汚染度が高い要因は、摩耗と外部混入異物の影響と思われます。粒度分布粒度分布は.～.μmの範囲にあり、.μmにピークが確認されました。μm以下の粒子が多いことから、燃焼して発生したすす等が油中粒子の主成分であることが推測できます。粘度粘度は、mm/sと新油値のmm/sに比較して粘度変化率が-％となっており、当社推奨の管理限界値である±％を超えていました。ディーゼルエンジンオイルの粘度低下は、別紙内燃機関における粘度の低下を御覧下さい。
報告№105-0066 | 分析№105-00477 | 105-00477 | 濾過前の試料油を分析した結果、計数汚染度が前回NAS級から、今回NAS級に約年でランク上昇しました。摩耗粒子形態観察及びフィルタ写真の結果、鉄錆・砂等が観察されているため、汚染度が上昇した要因は、外部から混入したと思われる異物によるものと考えられます。鉄錆等の異物は、通常運転中、過去作業中、今回採油時などに混入したと考えられます。又、潤滑異常の早期発見パラメータである摩耗過酷度を示すIs値が.と非常に良好の範囲にあることから、潤滑状態は良好な状態にあると判断します。
報告№108-0204 報告№108-0272 | 分析№108-01503 分析№108-01952 | 108-01952 | を確認する。分析の結果、を示す粘度、水分、全酸価、IR、RBOTの各データは良好でした。尚、RBOTはminでしたが、新油値のminに比較して、使用油の方がmin高い値を示していました。今回のRBOTの試験結果は、当社の社内基準のバラツキ範囲を超えており、さらに、異種油の混入の可能性を新油と比較したIRの結果でみたところ、異種は混入していないことが確認されたため、今回RBOTが新油値より高くなった要因は、製造ロットの違いによるバラツキ基油の精製度の違い添加剤の添加量の誤差などが考えられました。
報告№109-09136 報告№110-00546 | 分析№109-001160 分析№110-002460 | 110-002460 | 前回に比較してSOAP／D－SOAPの結果で、鉄および錫濃度に大きな変化はなく、異常摩耗の早期発見パラメータであるフェログラフィーのIs値がのマイナス乗と良好でした。前回に比較して計数汚染度はNAS級から等級に変化はなく、良好でした。前回同様に粘度、水分、全酸価、IR、RBOTの各データは良好でした。潤滑油および軸受は継続使用可能な状態にあると判断します。
報告№109-09136 報告№113-00211 | 分析№109-001160 分析№113-000806 | 113-000806_date130912 | 潤滑油の劣化はないものの、油中の汚染度がやや高い値でした。採油条件の影響で値が高くなっていると考えられますが、異物の影響で将来的に摩耗が進行する懸念がありますので、に示す対策を推奨します。軸受は継続使用可能な状態にあると判断します。シリコン系のグリースや添加剤の確認シリコン系の添加剤やグリースを使用している箇所があるかについてご確認下さい。詳細はを参照下さい。最適な採油方法本試料油は、機器停止中に軸受箱排油口から採油されているため、分析データが高濃度に出ていると推定されます。正確なデータによる診断を行うためにも、今後の採油は、極力運転中もしくは停止直後の油槽中層部から実施されることを推奨します。はフェログラフィーおよびSOAP／D-SOAPの結果から総合的に判断した結果、継続使用は可能ですが、今後の機器の機能を確認するためにも傾向管理が有用と考えます。フェログラフィー【定量分析：Is値】Is値は異常摩耗の早期発見パラメータのつで、摩耗程度を定量化するために用います。今回のIs値はの乗と、高い値でした。フェログラフィー【定性分析：摩耗粒子および摩耗形態観察】分析結果から観察された代表的な粒子は、以下の通りでした。疲労摩耗粒子・繰返し応力を受けて発生。黒錆・潤滑状態がやや厳しい凝着摩耗により発生。金属接触が厳しく、且つ、高い摩擦熱が発生していると考えられます。フリクションポリマ・局部的に高圧・高温となる場合に発生。樹脂等・外部から混入したと考えられます。観察された摩耗粒子の中でも黒錆は、将来的な摩耗の進行に繋がる可能性を示唆しているため、傾向監視が必要と思われます。黒錆は凝着摩耗に分類されます。この摩耗粒子は、軸受軌道面で凝着、破断を繰り返し、この過程で生じる移着粒子が成長して摩耗粒子となります。そのため、軸受軌道面では局部的に油膜切れが発生していることを示しています。この状態が継続した場合、摩耗粒子のサイズは徐々に大型化していき、設備の損傷に至る場合がありますので、傾向監視が必要です。Iカップリング発光分光分析【SOAP／D-SOAP】検出された金属元素から発生箇所を推定すると、以下の通りでした。鉄、鉛、銅、錫、亜鉛・軸受等カルシウム、バリウム、アルミニウム、ケイ素、ナトリウム・外部混入異物ケイ素の検出ケイ素がppm検出されました。一般に、潤滑油中からケイ素が検出された場合の原因として、油の消泡剤として使用されるシリコン系の添加剤が検出されるフェログラフィーおよびフィルタ表面の異物観察で砂が多く観察され、これが検出されるシリコングリースをシール部に塗布している場合、このシリコングリースが潤滑油に混入して検出されるなどが挙げられますが、今回検出が比較的高濃度であることからの可能性が考えられます。については、分析結果では確認することが出来ませんので、これに関する情報があれば提供をお願いします。銅の摩耗SOAP/D-SOAPで銅が比較的高い値でした。銅を使用した箇所は、オイルリングの摩耗が考えられます。オイルリングが摩耗していた場合、潤滑油の適正なかきあげに影響が生じ、軸受軌道面の油膜切れ発生原因となることから注意が必要です。計数汚染度はNAS級以上と当社推奨の管理限界値以下であるもののやや高く、重量汚染度はmg/mlと当社推奨の管理限界値を超えていました。フィルタ表面の異物観察で金属片、鉄錆、砂等が観察されたことから、汚染度が高い要因は、摩耗と外部混入異物の影響と思われます。粘度、水分、全酸価、IR、RBOTの各データは、良好でした。尚、別紙RBOTの減少傾向から油の余寿命を求めた結果、本試料油は直近の更油から起算して年月まで使用可能であることが分かります。
報告№107-4530 報告№107-0364 | 分析№107-01164 分析№107-01893 | 107-01893 | 、汚染度、軸受の潤滑状態を確認する。今回の採油は、機器停止中にドレン弁から実施しているため、油循環中に採油した場合に比較し、油中粒子の沈降の影響を受け、分析データが高濃度に出る可能性があります。今回の分析は以上のことを踏まえて結果を検討しました。分析の結果、高濃度の部分を採油したにもかかわらず、全てのデータが良好の範囲にありました。このことから、機器の潤滑状態は正常であり、この油は継続使用可能と判断します。尚、上述しましたように、今回の採油は停止中の採油であるため、循環中の採油に比較してデータが高目に出る可能性があります。これは、運転中の採油であったなら今回データより低い値になることが考えられます。次回採油は、粒子の沈降の影響を極力抑え、油中粒子が均一な分散状態に近い状態で採油が実施できるように、主機運転中、または停止直後に採油を実施されることを推奨します。
報告№107-4530 報告№107-0269 | 分析№107-01164 分析№107-01441 | 107-01441 | 濾過前の試料油を分析した結果、全てのデータが良好の範囲にあるものの、光学顕微鏡写真に示すように砂等の異物が多く観察されました。これは、給排油管に溜まっていた油を採油する際のドレン量が不足したために混入したと思われました。尚、RBOTが前回に比較してmin上昇していました。これは、前年度に実施した濾過の際に上部メタル潤滑油と混合させて濾過を実施したためRBOTおよび全酸価が上部メタル潤滑油とほぼ同様の値になり、結果的にスラストメタルのRBOTは前回データからmin上昇したと考えられました。今後は、本データをベースに管理されることを推奨します。
報告№109-09136 | 分析№109-001160 | 113-002636 | 粘度はmm/sでした。別紙潤滑剤試験成績報告書のmm/sに比較して大きな変化はありませんでした。粘度粘度はmm/sでした。水分はppmでした。酸価は.mgKOH/gでした。別紙潤滑剤試験成績報告書の.mgKOH/gに比較して大きな変化はありませんでした。計数汚染度計数汚染度はNAS級でした。重量汚染度はmg/mlでした。
報告№107-4545 報告№110-00233 | 分析№107-02185 分析№110-000894 | 110-000894 | 前回同様にを示す粘度、水分、全酸価、IRの各データは良好でした。潤滑油は継続使用可能な状態にあると判断します。は良好と判断します。粘度粘度は.mm/sと新油値mm/sに比較して、粘度変化率は-.％で、当社推奨の管理限界値である±％以内にあり、良好と判断します。水分は.ppmと当社推奨の管理限界値の以下であり、良好と判断します。全酸価全酸価は.mgKOH/gと新油値.mgKOH/gに比較して高いものの、IRの結果で油劣化の兆候を示すカルボン酸の吸収が確認されていないことから、良好と判断します。IRIRの結果、新油スペクトルに比較して変化はなく、且つ、油劣化の兆候を示すカルボン酸の吸収が確認されていないことから、良好と判断します。
報告№109-09136 報告№111-00585 | 分析№109-001160 分析№111-002728 | 111-002728 | 濾過前の試料油を分析した結果、全てのデータが良好です。尚、RBOTが前回に比較し、min増加しています。RBOTが増加した理由は、更油、補給を実施した仮設タンクで他の軸受油と混合して濾過を実施した濾過機配管内や仮設タンクなどに油が残留していた以上のことが考えられます。お客様情報の～にはいずれにも該当せず、原因は分かりませんでした。但し、今回の分析結果で、酸価および粘度の各データに大きな変化はなく、異種油の混入などは確認されていないため、本試料油は継続使用可能な状態にあります。今後は、今回のRBOT値を基に潤滑油の寿命を評価します。
報告№109-09136 報告№112-00368 | 分析№109-001160 分析№112-001530 | 112-001530_date130129 | ポンプ軸受と潤滑油は、継続使用可能な状態であるため、分解点検の必要はないと判断します。但し、油中の汚染度が高く、今後も摩耗の進行を傾向監視するため、以下の対策を推奨します。更油および油槽内の清掃潤滑油が汚染されていることから、油槽内は汚染されていると思われます。更油をする際には、油槽内を清掃し、更油する新油もNAS級程度の清浄な潤滑油を更油することを推奨します。定期的な分析定期的な分析を実施することにより、データの変化から異常の兆候を早期に発見することが可能となります。今後懸念される切削摩耗および凝着摩耗の進行を監視するため、定期的に分析を実施することを推奨します。はフェログラフィーおよびSOAP-Tの結果から総合的に判断した結果、傾向管理が必要な状態にあると考えられます。フェログラフィー【定量分析：Is値】Is値は異常摩耗の早期発見パラメータのつで、摩耗粒子を定量化するために用います。今回のIs値はの乗と高い値でした。フェログラフィー【定性分析：摩耗粒子および摩耗形態観察】分析結果から比較的多く観察された粒子は、以下の通りでした。正常な摩耗粒子・潤滑状態が正常なマイルド摩耗により発生。切削粒子・異物や金属表面の微小突起による切削摩耗により発生。黒錆・潤滑状態がやや厳しい凝着摩耗により発生。金属接触が厳しく、且つ、高い摩擦熱が発生していると考えられます。観察された摩耗粒子の中でも切削粒子は、注意が必要です。切削摩耗は、他の摩耗形態に比較して摩耗進行速度が速く注意が必要で、定期的なトライボ診断による状態監視が必要と考えます。切削摩耗の原因となる混入異物が残留している場合、この異物により切削摩耗が継続して発生する可能性があります。Iカップリング発光分光分析【SOAP-T】検出された金属元素から発生箇所を推定すると、以下の通りでした。鉄、鉛、銅、アンチモン、錫、亜鉛・軸受等カルシウム、アルミニウム、ナトリウム・外部混入異物オイルリングの摩耗オイルリングと主軸間、またはオイルリングと軸受台金側面との間で摩耗が発生していると推定されます。このような場合、オイルリングと主軸の間で摩擦が低下したり、台金との摩擦が増大するなどの影響でオイルリングが円滑に回転し難い状況が発生します。その結果、潤滑油のかき揚げ量が減少し、軸受摺動面で油膜切れを引き起こす可能性があります。計数汚染度は当社推奨の管理限界値を超えていました。計数汚染度計数汚染度はNAS級以上と当社推奨の管理限界値NAS級を超えていました。重量汚染度はmg/mlと当社推奨の管理限界値mg/ml以下にあり、良好でした。光学顕微鏡写真重量汚染度で濾過したフィルタ表面上の夾雑物を光学顕微鏡で観察した結果、鉄錆、砂等が観察されました。は良好と判断します。粘度粘度はmm/sと新油値のmm/sに比較して、粘度変化率は-％で、当社推奨の管理限界値である±％以内にあり、良好と判断します。水分は.ppmと当社推奨の管理限界値の以下にあり、良好でした。酸価は.mgKOH/gと新油値の.mgKOH/gに変化はなく、良好と判断します。IRIRチャートの結果、新油と使用油のスペクトルパターンはほぼ一致し、また、油劣化の兆候を示すカルボン酸の吸収が確認されていないことから、良好と判断します。
報告№108-0411 報告№110-00656 | 分析№108-02744 分析№110-003041 | 110-003041 | グリースの物理的性状グリースの物理的性状は、グリースの硬さや、徐々に温度を上昇させた恒温槽内でグリースが滴になって滴下する初滴温度、グリース中のスラッジの発生量などを判断パラメータに、ちょう度、滴点、全酸価、有機物・有機化合物として評価します。分析の結果、グリースの硬さを示すちょう度は、新グリース値のに比較してとほぼ変化はなく、また、グリースが滴になって滴下するときの温度を示す滴点が新グリース値のに比較して本試料はと高いものの、劣化の兆候として現れる有機物・有機化合物が見られなかった。グリース中のスラッジの発生量を示す全酸価は、新グリース値の.mgKOH/gに対して.mgKOH/gと高いものの、有機物・有機化合物の結果でグリース中の油が劣化した場合に発生するカルボン酸の発生は確認されなかった。以上のように、グリースの物理的性状の健全性を示す各パラメータは全て良好であり、グリースの劣化は確認されませんでした。グリースは継続使用可能な状態にあると判断します。
報告№104-5506 | 分析№104-01146 | 104-01146 | 精点Aを実施した結果、異常摩耗の早期発見パラメータであるフェログラフィーのIs値は、.と良好の範囲にあることが分かりました。但し、フレッティングにより発生したμm未満の赤錆が多く観察されたことから、スラストランナー固定部やスラストメタル台金部の鉄系材料が接合されたり、勘合されていたりする部分でフレッティングが発生していると思われます。フレッティングによる摩耗粒子の発生は、少量であれば発生したとしても直ちに異常ではありませんが、起動停止が頻繁にあるような場合には、軟らかい軸受表面に、硬いフレッティング粒子が埋め込まれ起動時のトルク増大による起動開度の増加にもなる事もあります。埋め込まれたフレッティング粒子の影響で起動開度の増大や、主機の発停時の軸受温度の跳ね上がり等の現象が見られることもありますので、巡視の際には軸受温度の微妙な変化に注意して下さい。尚、埋め込まれたこれらの粒子による摩耗の進行もありますので、ヶ月後に精点Bを実施し、汚染状況及び摩耗の進行状況を確認されることを推奨します。これらのことは、異常摩耗の早期発見パラメータであるフェログラフィーのIs値が、.と良好の範囲にあるものの、摩耗粒子形態観察で、フレッティングにより発生した赤錆が多く観察されたことD－SOAPで、鉄が、メタルの主成分である錫が検出されたこと以上のことから判断しました。
報告№109-09136 報告№110-00685 | 分析№109-001160 分析№110-003189 | 110-003189 | 金属元素と濃度の分析は、試料油を以上の高温で発光させ、その光を分光器で分光し、分光によって得られた光の強度と金属固有の波長とから元素を特定するIカップリング発光分光分析法）を用います。また摩耗状態は、SOAPにより求めた金属成分と濃度にフェログラフィー法による摩耗粒子分析とを加味して総合的に評価しますが、摩擦面の摩耗機構と摩耗状態の判断は摩耗粒子の形態と、異常摩耗の早期発見パラメータであるIs値により判断します。Iカップリング発光分光分析供試のタービン油を分析した結果、検出された金属元素は、油中金属濃度の結果表に示すように、鉛、銅、亜鉛、カルシウム、ケイ素、ナトリウムが検出されました。これらの検出された金属元素から発生箇所を推定すると鉛、銅・軸受等亜鉛、カルシウム、ケイ素、ナトリウム・外部混入異物であると思われます。このうち、機械部品が摩耗したと思われる元素はのグループです。ご提供頂いた新油は、油中金属濃度で油の添加剤成分であるリンが検出されましたが、本試料油はリンが検出されませんでした。フェログラフィー異常摩耗の早期発見パラメータとして摩耗粒子を定量化して評価するフェログラフィーのIs値は、潤滑状態が正常なの乗でした。摩耗粒子の形態で比較的多く観察された粒子は、潤滑状態が正常な場合に発生する摩耗粒子でした。このような摩耗粒子が観察された場合には、潤滑部では正常なマイルド摩耗が発生していることが分かります。計数汚染度、重量汚染度は共に良好でした。IRの結果、新油のIRスペクトルと一致しない箇所が確認されました。また、SOAPの結果でダフニータービンに添加剤として含まれているリンが検出されていないことから、異種油の混入または油名の誤りなどが考えられます。軸受および潤滑油は継続使用可能な状態にあると判断します。なお、IRおよびSOAPの結果、異種油混入または油名の誤りの可能性がありますので、再度油名の確認を推奨します。
報告№109-6510 報告№109-6510 | 分析№109-00205 分析№109-00206 | 109-00206 | 軸受の潤滑状態精点Aを実施し、前回データと照合した結果、油中粒子の減少が確認されています。油中の粒子濃度は、油膜破断による発生や、油槽内などでの沈降が均衡したところで一定、いわゆる平衡状態になりますが、このバランスが崩れると増加する場合と減少する場合とに分かれます。増加した場合は、発生と減少の均衡が崩れ、摩耗の発生や外部混入が始まったことを示し、またこれとは反対に、減少した場合は発生量が減少しているか、或いは、減少量が大きくなっていることを示し、特に減少は、汚染状態や潤滑状態が良好であることを示唆しています。本軸受では、油中の粒子が減少する要因となるフィルタ類は設置されておらず、濾過による減少は考えられませんので、油中の摩耗粒子が減少したのは、摩耗粒子がほとんど発生せず、油槽内部での沈降があったためと考えられます。以上のことから、本軸受は摩耗の進行がなく、潤滑状態は安定した状態にあったものと判断します。これらのことは、前回に比較して、計数汚染度はランク減少し、SOAP／D-SOAPの鉄および錫濃度に変化がないこと異常摩耗の早期発見パラメータであるフェログラフィーのIs値がのマイナス乗と良好の範囲にあること以上のことから判断しています。潤滑油の基本特性潤滑油の基本特性は、良好の範囲にあることから、本試料油は継続使用可能と判断します。
報告№109-09146 報告№109-09146 | 分析№109-001212 分析№109-001212 | 109-001212 | 泡立ち試験の結果は、-と新油値が-であるのに比較して高い値となっていたことから消泡性能が低下していることが分かりました。消泡性の性能が低下していることが確認されたことから、今後の使用状況によっては油の酸化劣化が進行したり、ギヤ歯面およびベアリング軌道面で油膜切れが発生したりする場合があるため、消泡剤の添加による消泡性能の改善など何らかの対応が必要になると思われます。尚、を示す粘度、水分、全酸価の各データは、全てが良好の範囲あることから消泡性能の改善により継続使用が可能と判断します。消泡性能の改善は、添加する消泡剤の効果をテストにより確認する必要がありますので、必要な場合は当社営業担当者までお知らせ下さい。機器の潤滑状態潤滑状態の異常の早期発見パラメータである潤滑状態指数は、の乗と濾過設備のない機器であれば正常な潤滑状態にあると判断できます。当該機の潤滑系は、油中汚染粒子を濾過するフィルタが設置されているため、別紙インライン・オフラインフィルタの影響に示すとおり、潤滑状態が異常となり大型の摩耗粒子が発生したとしても発生した粒子の大部分が捕捉されてしまい、結果として正常な潤滑状態にあると誤認してしまう可能性があります。そのため、フィルタの影響を考慮に入れLCインデックスを求めたところ、その結果は摩耗がやや厳しい状態に分類されるの乗領域となりました。計算により求めたLCインデックスがこの値であれば、ギヤおよび転がり軸受の継続続使用は可能と思われますが、摩耗粒子の形態観察結果でμm以下の疲労摩耗の開始時期に見られる摩耗粒子が見られるため、再分析による疲労摩耗の進行状況のチェックが必要と思われます。再分析は、前回採油から今回採油まで年経過していること、および疲労摩耗の発生が確認されていることを勘案してヶ月後を推奨します。計算により求めたLCインデックスがこの値であれば、ギヤおよび転がり軸受の継続続使用は可能と思われます。但し、摩耗粒子には疲労摩耗の開始時期に見られるμm以下の疲労摩耗の開始時期に見られる摩耗粒子が見られるため、再分析による疲労摩耗の進行状況のチェックが必要と思われます。再分析は、前回採油から今回採油まで年経過していること、および疲労摩耗の発生が確認されていることを勘案してヶ月後を推奨します。摩耗粒子の形態観察結果で疲労摩耗の開始時期に見られる粒子が観察されました。粘度は良好。粘度はmm/sと新油値mm/sに比較して、粘度変化率は-.％で、当社推奨の管理限界値である±％以内にあり、良好と判断します。粘度はmm/sとなっています。粘度はmm/sとなっています。粘度指数はとなっています。粘度指数はとなっています。泡立ち試験は-となっています。泡立ち試験は-と新油に比較して高い値となっています。消泡性能が低下していることが確認されています。水分は良好。水分はppmと当社推奨の管理限界値の以下であり、良好と判断します。全酸価は良好。全酸価は.mgKOH/gと新油値.mgKOH/gに比較して高いものの、IRの結果で油劣化の兆候を示すカルボン酸の吸収が確認されていないことから、良好と判断します。機器の潤滑状態摩耗粒子の形態観察結果で疲労摩耗の開始時期に見られる粒子が観察されました。μm以下の疲労摩耗粒子が観察されました。異常摩耗の早期発見パラメータである潤滑状態指数がの乗と精密な濾過設備がない機器であれば、潤滑状態指数は正常の範囲にあると判断できますが、摩耗粒子の形態観察でμm以下の疲労摩耗粒子が観察されました。
報告№109-09136 報告№112-00660 | 分析№109-001160 分析№112-003048 | 112-003048_date130313 | 潤滑油の劣化は確認されず、汚染度は良好な範囲にあることから、継続使用可能な状態にあると判断します。軸受微振動により発生するフレッティング摩耗が見られました。フレッティングにより発生した赤錆は、μm以下の微小な粒子が支配的であり、直ちに影響はないことから、摩耗は正常と判断できます。以上より、軸受は継続使用可能な状態にあると判断します。定期的な分析および分析周期の検討定期的に分析を実施することにより、データの微小な変化から異常の兆候を早期に発見することが可能となります。今後、寿命予測を行うには、今回データを含め少なくとも回の分析データが必要となります。当該機は、年間稼働率が低いことから、採油の機会を検討するのは難しいところがありますが、あと最低でも回分析を実施し、寿命予測を行うと共に分析周期を検討することを推奨します。軸受の摩耗状態フェログラフィーおよびSOAP-Tのデータから総合的に解析した結果、軸受は健全であり、継続使用可能と評価できますが、引続き軸受の機能が保持されていることを確認するためにも、潤滑油診断による傾向管理が有用と考えます。フェログラフィー【定量分析：Is値】Is値は異常摩耗の早期発見パラメータのつで、摩耗程度を定量化するために用います。今回のIs値は-.と低い値でした。フェログラフィー【定性分析：摩耗粒子および摩耗形態観察】分析結果から比較的多く観察された摩耗粒子は、以下の通りでした。赤錆・フレッティングにより発生。フリクションポリマ・局部的に高圧・高温となる場合に発生。観察された摩耗粒子の中でも赤錆は、将来的な摩耗の進行に繋がる可能性を示唆しているため、傾向監視が必要と思われます。フレッティングの発生要因は、鉄系材料が接合および勘合されたりする部分から発生します。フレッティングによる赤錆が少量発生しても直ちに異常ではありませんが、場合によっては、発生した赤錆が軸受摺動面に噛み込み、摩耗を進行させる場合があります。Iカップリング発光分光分析【SOAP-T】検出された金属元素から、摩耗粒子の発生箇所は、以下のように推定できました。鉄、鉛、錫・軸受等カルシウム、ナトリウム・外部混入異物軸受の摩耗SOAP-Tで錫が検出されたことから、軸受の摩耗が発生していると推定されました。分析結果から軸受メタルの摩耗深さをSOAP-Tの結果で得られている錫濃度と油量Lから計算しました。当社の経験からメタル面積の約分の程度が摩耗したと仮定しました。当社の知見、および今回検出された錫濃度等の情報から軸受の摩耗深さを計算した結果、軸受表面の平均的な摩耗深さは.μmとなり、メタルの表面粗さを軸受表面の一般的な粗さであるμmと仮定すると、摩耗は軽微であり、継続使用可能な状態にあると推定されます。は良好と判断します。計数汚染度計数汚染度は、NAS級と当社推奨の管理限界値NAS級以下であり、良好と判断します。重量汚染度は、.mg/mlと当社推奨の管理限界値mg/ml以下であり、良好と判断します。光学顕微鏡写真供試油を濾過したフィルタ表面上の夾雑物を光学顕微鏡で観察した結果、鉄錆、砂等が観察されました。は良好と判断します。粘度新油に対する粘度変化率は-％でした。これは、当社推奨の管理限界値である±％以内であり、良好と判断します。水分は、ppmと当社推奨の管理限界値の以下であり、良好と判断します。酸価は、.mgKOH/gと新油値.mgKOH/gに比較して高いものの、IRで油劣化の兆候を示すカルボン酸の吸収ピークが確認されていないことから、良好と判断します。IRIRチャートの結果、新油と使用油のスペクトルパターンはほぼ一致し、また、油劣化の兆候を示すカルボン酸の吸収ピークが確認されていないことから、良好と判断します。
報告№109-09136 報告№112-00589 | 分析№109-001160 分析№112-002469 | 112-002469_date130409 | 分析の結果、潤滑油の劣化はなく、汚染度は良好な範囲にあることから、継続使用可能な状態にあると判断します。軸受分析の結果、発生している全ての摩耗粒子は少量のため、軸受は継続使用可能な状態にあると判断します。は、劣化はなく良好と判断します。粘度粘度は、mm/sと新油値mm/sに比較して、粘度変化率は-％で、当社推奨の管理限界値である±％以内であり、良好と判断します。水分は、ppmと当社推奨の管理限界値の以下であり、良好と判断します。酸価は、.mgKOH/gと新油値.mgKOH/g以下であり、良好と判断します。IRIRチャートの結果、新油と使用油のスペクトルパターンはほぼ一致し、また、油劣化の兆候を示すカルボン酸の吸収が確認されていないことから、良好と判断します。は清浄で、良好と判断します。計数汚染度計数汚染度は、NAS級と当社推奨の管理限界値NAS級以下であり、良好と判断します。重量汚染度は、.mg/mlと当社推奨の管理限界値mg/ml以下であり、良好と判断します。光学顕微鏡写真重量汚染度で濾過したフィルタ表面上の夾雑物を光学顕微鏡で観察した結果、金属片、鉄錆、砂等が観察されました。はフェログラフィーおよびSOAP-Tの結果から総合的に判断した結果、正常な状態にあると考えられます。フェログラフィー【異常摩耗指数：Is値】Is値は異常摩耗の早期発見パラメータのつで、摩耗粒子を定量化するために用います。今回のIs値はの乗と低い値でした。フェログラフィー【定性分析：摩耗粒子および摩耗形態観察】分析結果から観察された全ての摩耗粒子は少量で正常な状態と判断します。Iカップリング発光分光分析【SOAP-T】検出された金属元素から発生箇所を推定すると、以下の通りでした。鉄、銅、ニッケル・軸受等リン・添加剤カルシウム、ナトリウム・外部混入異物
報告№109-09136 報告№110-00326 | 分析№109-001160 分析№110-001409 | 110-001409 | 摩擦面で発生している摩耗の形態や潤滑状態は、フェログラフィーで得られた摩耗粒子の観察結果から評価します。同法は、摩耗粒子を含んだ試料油を磁力で油と粒子とに分離する技術で、分離された摩耗粒子を解析することによって潤滑状態の健全性や摩耗粒子の発生原因を診断するものです。摩耗粒子と摩耗形態観察された粒子は、潤滑状態が正常な場合に発生する摩耗粒子異物の切削作用で発生する切削粒子金属潤滑部が局部的に油膜切れを起して発生する鉄系および銅系シビア粒子でした。以上から、潤滑部で発生している摩耗は正常なマイルド摩耗と、異物による切削摩耗、そしてやや厳しい摩耗形態の凝着摩耗が発生していることが分かりました。摩耗形態の中でも切削摩耗は、異物が混入していない状態に比較して摩耗進行速度が速く注意が必要で、定期的なトライボ診断による状態監視が必要と考えます。切削摩耗発生の原因となる混入異物が残留している本設備においても、この異物により切削摩耗が継続して発生する可能性があります。このように、潤滑状態に影響のある因子が残っていると思われます。一方、銅を使用した箇所の摩耗が確認されました。本軸受は、すべり軸受であることから、オイルリングなどが考えられます。オイルリングがある場合、摩耗の進行により潤滑油の適正なかきあげに影響が生じ、軸受摺動面の油膜切れの原因となることから注意が必要です。潤滑状態異常摩耗の早期発見パラメータとして摩耗粒子を定量化して評価するフェログラフィーのIs値は、潤滑状態が厳しいの乗となっていました。汚染度水分濃度は、前回同様に管理基準以内にあり良好でした。粘度、全酸価、RBOTの各データは、前回同様に管理基準以内にあり良好でした。本試料油は、機器停止中に油槽排油口から採油されています。排油口の汚染度は、一般的に高く、尚且つ、機器が停止している状態では、油槽内で撹拌がなくなり固形物が沈降するため、油中汚染度は更に高くなると推定されます。このような悪条件にもかかわらず、今回の分析結果は全て良好であり、異常なデータは見られませんでした。したがって、潤滑油および軸受は継続使用可能な状態にあると判断します。但し、軸受摺動面で局部的な油膜切れによる摩耗や異物の噛み込みによる摩耗が若干発生しています。今後さらに摩耗が進行することが懸念されますので、以下の対策が必要です。今後、摩耗の進行状況を監視するため、定期的に分析を実施し、摩耗の進行状況を確認することを推奨します。傾向監視のための次回採油時期は、理論的に求めると最短で約時間となります。この時間は、油中汚染物が均一になるために必要とする時間であり、この時間を経過すれば、再分析の結果から潤滑状態の傾向を確認することが可能となります。理論時間を参考に次回採油時期を検討されることを提案します。なお、今後の採油は、極力停止直後の油槽中層部から実施されることを推奨します。また、次回はすべり軸受の摩耗程度を確認するため、油中金属元素濃度を追加実施することを併せて推奨します。当社では、油中金属元素濃度の結果と油量から軸受の摩耗体積を算出することが可能です。さらに軸受摺動面の面積が確認できる情報をご提供いただければ、軸受の摩耗程度を評価することが可能となりますので、次回分析時には軸受の寸法、材質に関する情報をご提供下さい。
報告№109-09136 報告№112-00674 | 分析№109-001160 分析№112-003140 | 112-003140 | 潤滑油は継続使用可能な状態にあると判断します。油清浄機の入口と出口から採油今回はこれまでに実施してきました油清浄器出口から採油した試料がないため、油清浄器の性能を評価できず、摩耗の発生状況を推定することが出来ませんでした。油清浄器から採油した試料だけでは、異常な摩耗が発生していても見落としてしまう可能性が高いため、次回からは油清浄器出口から採油した試料の分析も実施されることを推奨します。はフェログラフィーおよびSOAP／D-SOAPの結果から総合的に判断した結果、正常な状態にあると考えられます。フェログラフィー【定量分析：Is値】Is値は異常摩耗の早期発見パラメータのつで、摩耗程度を定量化するために用います。Is値は前々回に比較してのマイナス乗からマイナス乗と良好の範囲にあり、低い値でした。フェログラフィー【定性分析：摩耗粒子および摩耗形態観察】分析結果から観察された全ての粒子量は少でした。Iカップリング発光分光分析【SOAP／D-SOAP】検出された金属元素から発生箇所を推定すると、以下の通りでした。カルシウム、ナトリウム・外部混入異物計数汚染度は、前々回に比較してNAS級からNAS級にランク低下し、重量汚染度は.mg/mlから.mg/mlに増加したものの、共に良好でした。粘度、水分、酸価、RBOTの各データは良好でした。
報告№105-6050 報告№106-0472 | 分析№105-01529 分析№106-02699 | 106-02699 | 分析の結果、摩耗粒子形態観察で異物の噛み込みにより発生する切削粒子がやや多く観察されたことから、摩耗形態は切削摩耗であることが確認できました。摩耗形態の中でも切削摩耗は、異物が混入していない状態に比較して摩耗進行速度が速く注意が必要です。今後更に摩耗が進行することが懸念されるため、ヶ月後に再度分析を実施し、摩耗の進行状況を確認されることを推奨します。これらのことは、前回に比較して計数汚染度がランク増加していたこと異常摩耗の早期発見パラメータであるフェログラフィーのIs値がと良好の範囲にあるものの、摩耗粒子形態観察の結果、異物の噛み込みにより発生する切削粒子がやや多く観察されたこと以上のことから判断しました。尚、バックラッシの増加量を分析結果から計算し、CBMによる傾向監視に役立てる事が出来ますので、構造が確認できる図面、ギヤの形式、歯形、モジュール、歯数、回転数、増速比、歯幅をお知らせ下さい。計算結果を報告します。
報告№109-09249 報告№112-00274 | 分析№109-001747 分析№112-001106 | 112-001106_date121024 | 潤滑油および軸受は継続使用可能な状態にあると判断します。但し、今後も摩耗の進行を傾向監視するため、以下の対策を推奨します。油槽内の清掃および更油潤滑油が汚染されていることから、油槽内は汚染されていると思われます。更油をする際には、油槽内を清掃し、更油する新油もNAS級程度の清浄な潤滑油を更油することを推奨します。軸受メタルの情報提供本設備がすべり軸受である場合、今後軸受メタルの摩耗が進行すると、摩耗程度を評価する必要がありますので、次回分析時には、メタルサイズ、回転数、直近のメタル交換からの運転時間をお知らせください。はフェログラフィーおよびSOAP／D-SOAPの結果から総合的に判断した結果、正常な状態にあると考えられます。フェログラフィー【定量分析：Is値】Is値は異常摩耗の早期発見パラメータのつで、摩耗粒子を定量化するために用います。今回のIs値はの乗と低い値でした。フェログラフィー【定性分析：摩耗粒子および摩耗形態観察】分析結果から比較的多く観察された粒子は、以下の通りでした。正常な摩耗粒子・潤滑状態が正常なマイルド摩耗により発生。Iカップリング発光分光分析【SOAP／D-SOAP】検出された金属元素から発生箇所を推定すると、以下の通りでした。鉄、鉛、銅、アンチモン、錫、亜鉛・軸受等カルシウム、バリウム、ナトリウム・外部混入異物亜鉛を使用した箇所の溶出・摩耗亜鉛が金属濃度でppm、金属濃度でppm検出されました。亜鉛を使用した箇所の溶出・摩耗が発生していると思われます。亜鉛メッキ等であった場合、耐食性が低下して腐食に進展することが懸念されます。水分、汚染粒子数は良好でした。汚染度物重量はmg/mlと当社推奨の管理限界値を超えていました。金属濃度で軸受メタルの主成分である錫、亜鉛が比較的高い値であり、フィルタ表面の異物観察でグレーの粘ちょう物、金属片、鉄錆、砂等が観察されたことから、汚染度が高い要因は、摩耗とスラッジ、そして外部混入異物の影響と思われます。．粘度、全酸価、酸化安定度、有機物・有機化合物の各データは良好でした。分析結果特性低下特性低下に係るパラメータの分析結果は良好と判断します。粘度粘度はmm/sと新油値mm/sに対する粘度変化率は-％で、当社推奨の管理限界値である±％以内にあり、良好と判断します。全酸価添加油の全酸価は、油メーカによって初期値が違うため統一した管理基準を設定するのが困難であることから、当社では管理限界値を設定しておらず、新油分析値との比較及び他の分析項目の結果より全酸価の状態判断を行います。その結果、全酸価は.mgKOH/gと新油値.mgKOH/g以下にあることから、良好と判断します。酸化安定度酸化安定度はminであり、当社推奨の管理限界値のmin以上であることから良好と判断します。有機物・有機化合物有機物・有機化合物は、IRチャートによる新油分析値との比較の結果、cm-付近に劣化の兆候を示すカルボン酸の吸収が確認されていないことから、良好と判断します。色相はLでした。汚染に係るパラメータの分析結果は、汚染度物重量は当社推奨の管理限界値を超えていました。水分は.ppmであり、当社推奨の管理限界値の以下であることから良好と判断します。汚染粒子数はNAS級であり、当社推奨の管理限界値のNAS級以下であることから良好と判断します。汚染度物重量はmg/mlであり、当社推奨の管理限界値のmg/mlを超えていました。摩耗運転中における潤滑状態は正常であったものと判断します。異常摩耗の早期発見パラメータであるフェログラフィーのIs値がの乗と良好の範囲にあったことから、潤滑箇所の潤滑状態は正常と判断します。金属濃度SOAP法により金属濃度を測定した結果、潤滑箇所で発生する金属接触よって検出される銅がppm、錫がppm、亜鉛がppm検出されました。金属濃度D-SOAP法により金属濃度を測定した結果、潤滑箇所で発生する金属接触によって検出される鉄が、鉛が、銅が、アンチモンが、錫がppm、亜鉛がppm、外部から混入したと思われるカルシウムが、バリウムが、ナトリウムが検出されました。
報告№109-09136 報告№111-00619 | 分析№109-001160 分析№111-002966 | 111-002966 | グリースは継続使用可能な状態にあると判断します。グリースのちょう度、滴点、酸価、IRの各データは良好でした。
報告№105-0052 報告№105-0052 | 分析№105-00379 分析№105-00379 | 105-00379 | 分析の結果、計数汚染度がNAS級と当社推奨の管理限界値に到達していました。摩耗粒子形態観察で、外部から混入したと思われる鉄錆・砂が観察されたことから、汚染が高い要因は、外部から混入したと思われる異物によるものと考られました。混入による影響は直ちにないものの、今後、これらの異物が軸受摺動面に噛み込み摩耗が進行することが懸念されるため、～ヶ月後に再度分析を実施されることを推奨します。尚、軸受の摩耗が確認されましたが、現在のところ継続使用可能な状態にあると判断できます。今後、摩耗程度を評価するため、油量、軸受サイズ、回転数、濾過システムの有無について諸元のご提供をお願い致します。は良好と判断します。粘度は良好と判断します。粘度はmm/sと新油値mm/sに比較して、粘度変化率は+％で、当社推奨の管理限界値である±％以内にあり、良好と判断します。水分は良好と判断します。水分はと当社推奨の管理限界値の以下であり、良好と判断します。全酸価は良好と判断します。全酸価は.mgKOH/gと新油値.mgKOH/gに比較して変化はなく、良好と判断します。IRの結果、良好と判断します。IRの結果、油劣化の兆候を示すカルボン酸の吸収が確認されていないことから、良好と判断します。RBOTの結果、良好と判断します。RBOTはminと当社推奨の管理限界値のmin以上であり、良好と判断します。計数汚染度は当社推奨の管理限界値に到達していました。計数汚染度は当社推奨の管理限界値に到達していました。計数汚染度はNAS級と当社推奨の管理限界値のNAS級に到達していました。重量汚染度は良好と判断します。重量汚染度は.mg/mlと当社推奨の管理限界値のmg/ml以内であり、良好と判断します。機器の潤滑状態摩耗粒子形態観察で、外部から混入したと思われる鉄錆・砂が観察されたことから、汚染が高い要因は、外部から混入したと思われる異物によるものと考えられます。混入による影響は直ちにないものの、今後、これらの異物が軸受摺動面に噛み込み摩耗が進行することが懸念されるため、～ヶ月後に再度分析を実施されることを推奨します。尚、軸受の摩耗が確認されましたが、現在のところ継続使用可能な状態にあると判断できます。今後、摩耗程度を評価するため、油量、軸受サイズ、回転数、濾過システムの有無について諸元のご提供をお願い致します。SOAPの結果、軸受の摩耗を示す錫が検出されました。SOAPの結果、鉛がppm、軸受の摩耗を示す錫がppm、油の添加剤成分であるバリウムがppm検出されました。D－SOAPの結果、軸受の摩耗を示す錫が検出されました。D－SOAPの結果、鉄、銅アンチモンが共に、鉛が、軸受の摩耗を示す錫が.ppm、油の添加剤成分であるバリウム、外部から混入したと思われるカルシウムが共に、ナトリウムが検出されました。フェログラフィーの結果、外部から混入したと思われる鉄錆・砂が観察されました。異常摩耗の早期発見パラメータであるフェログラフィーのIs値が.と良好の範囲にあるものの、摩耗粒子形態観察の結果、外部から混入したと思われる鉄錆・砂が観察されました。
報告№109-09136 報告№113-00401 | 分析№109-001160 分析№113-001594 | 113-001594 | 分析の結果、は良好な範囲にあるものの、粘度が低下し、基準値を超えていました。適正な粘度範囲で使用していない場合、潤滑部で油膜切れが発生し、摩耗の進行に繋がることが懸念されるため、に示す対策を推奨します。対象設備は継続使用可能な状態にあると判断します。更油適正な粘度範囲で使用していない場合、潤滑部で油膜切れが発生し、摩耗の進行に繋がることが懸念されるため、更油を推奨します。最適な採油方法本試料油は、機器停止中にドレンプラグから採油されているため、分析データが高濃度に出ていると推定されます。正確なデータによる診断を行うためにも、今後の採油は、極力運転中もしくは停止直後の油槽中層部から実施されることを推奨します。分析結果酸価は、前回同様に良好でした。粘度粘度は、.mm/sと新油値の.mm/sに比較して粘度変化率が-.％となっており、基準値である±％を超えていました。適正な粘度範囲で使用していない場合、潤滑部で油膜切れが発生し、摩耗の進行に繋がることが懸念されます。計数汚染度は、前回同様に良好でした。水分は、前回に比較してppmからppmに増加していました。今回の採油箇所がドレンプラグで、採油時の廃油量が記載されていないことから、ドレン配管内に滞留していた水分が混入した可能性が考えられます。ドレン配管分の廃油を実施していないと沈殿物の影響で分析データが異常を示す場合があるため、注意が必要です。は、フェログラフィーの結果から総合的に判断した結果、正常な状態にあると考えられます。フェログラフィー【定量分析：Is値】Is値は異常摩耗の早期発見パラメータのつで、摩耗程度を定量化するために用います。Is値は前回に比較してのマイナス乗から変化はありませんでした。フェログラフィー【定性分析：摩耗粒子および摩耗形態観察】分析結果から観察された全ての粒子量は少でした。
報告№109-09542 報告№109-09542 | 分析№109-003353 分析№109-003353 | 109-003353 | ・摩耗状態油中金属分析の結果、潤滑油中からは鉄が検出されました。粒子観察の結果から、異物の噛み込みなどで発生する切削粒子と金属接触が厳しい場合に発生するシビア粒子で、潤滑部で発生している摩耗形態は切削摩耗と凝着摩耗であることが分かりました。観察された摩耗粒子の材質と形態を、SEM・XMAで詳細に観察した結果、鉄およびクロムを含む粒子が観察されており、摩耗粒子の発生箇所は転がり軸受軌道面等であると推定されます。異常摩耗の早期発見パラメータであるフェログラフィーのIs値がの乗とやや厳しい範囲にあるものの、転がり軸受寿命の指標としている摩耗粒子が観察されなかったことから、フレーキングは発生していないと判断できます。転がり軸受に切削摩耗が発生している場合、軸受の寿命が分の程度に低下することが知られており、定期的なトライボ診断による状態監視が必要と考えます。また、切削摩耗発生の原因となる混入異物が残留している場合、この異物により切削摩耗が継続して発生する可能性があります。但し、当該軸受の潤滑油は、今回の採油で使用油を全量抜き取っており、切削摩耗発生の原因となる混入異物は排除されたものと思われますが、新油充填時に異物が残留している場合があり、切削摩耗が継続して発生する可能性があります。今後、継続使用した場合、切削摩耗により発生した軸受表面の切削痕が起点となって、異物起点型のフレーキングに進展することも懸念されます。・ケイ素の検出ケイ素がppm検出されました。一般に、潤滑油中からケイ素が検出された場合の原因として、油の消泡剤として使用されるシリコン系の添加剤が検出されるフェログラフィーおよびフィルタ表面の異物観察で砂が多く観察され、これが検出されるシリコングリースをシール部に塗布している場合、このシリコングリースが潤滑油に混入して検出されるなどが挙げられますが、今回の原因は、フィルタで砂が観察されたことから、の可能性が考えられます。・汚染度計数汚染度はNAS級以上と当社推奨の管理限界値を超えていました。・を示す粘度、全酸価、IRの各データは新油データが当社にないため、評価することが出来ませんでしたが、IRの結果で、油劣化の兆候を示すカルボン酸が確認されていないことから、油劣化の進行はなかったものと思われます。潤滑油は継続使用可能な状態にあるものの、軸受は以下の対策が必要です。油槽内を清掃されると共に、今後、切削摩耗や凝着摩耗の進行を監視するため、定期的に分析を実施し、摩耗の進行状況を確認することを推奨します。次回分析の時期を理論的に求めたところ、最短で約時間となります。この時間は、油中汚染物が均一になるために必要とする時間であり、この時間を経過すれば、再分析の結果から状態の傾向を確認することが可能となりますので、これを参考に次回分析時期を検討されることを提案します。を示す粘度、全酸価、IRの各データは新油データを基準として評価しています。今回は、新油データがなく正確に評価できなかったため、今後は現在充填用に使用している新油を分析し、そのデータを基準に管理されることを推奨します。
報告№109-09136 報告№111-00666 | 分析№109-001160 分析№111-003350 | 111-003350 | トライボロジーを活用した設備診断法による結果、潤滑油および減速機は継続使用可能な状態にあると判断します。今後も定期的なトライボロジーを活用した設備診断法によるCBMの実施を推奨します。定期的な分析摩耗の進行を監視するため、定期的に分析を実施し、摩耗の進行状況を確認することを推奨します。バックラッシによる評価バックラッシは、歯車をスムーズに無理なく回転させるために必要な歯面間の遊びのことで、歯車が円滑に回転するために必要なものです。バックラッシが少なすぎると潤滑不良や歯車の両歯面が接触して騒音が増大したり、摩耗の原因になったりします。また反対に、広すぎると歯面同士の適切な噛み合いが悪くなり歯車が破損しやすくなることがあります。トライボロジーを活用した設備診断法では、潤滑油中の鉄の濃度分析の結果から歯車の歯面がどの程度摩耗してバックラッシを増加させているかを求めることができることから、ご提供いただいた減速機に関する情報から、使用されているギヤはスパイラルベベルギヤであるとして、歯車をかみ合わせたときの、歯面間の遊びを求めてみました。なお、今回提供して頂いた情報の中で歯幅が不明でしたのでmmと仮定しました。その結果、減速機のギヤ歯面に摩耗が集中していたと仮定した場合、バックラッシの増加量は.μmと推定されました。バックラッシの量は、各機械メーカのノウハウであるため、一律には決まっていませんが、一般には数十μmから数百μmとされており、評価はこの値を参考としましたが、分析結果から求めたバックラッシ増加量は、一般に用いられるバックラッシの範囲に比較して十分に小さい値であることがわかります。ただし、今回求めたバックラッシの増加量は、計算に必要なすべてのパラメータがそろっていない仮定の数値も入っていることから、正確なバックラッシの増加量を計算するためにも、歯幅、油入替後の稼働時間ならびに分解点検後の稼働時間などの情報をお知らせ下さい。計算結果をご報告いたします。フェログラフィー異常摩耗の早期発見パラメータとして摩耗粒子を定量化して評価するフェログラフィーのIs値は、潤滑状態が正常なの乗でした。摩耗粒子の形態で比較的多く観察された粒子は、潤滑状態が正常な場合に発生する摩耗粒子でした。これらの摩耗粒子が観察された場合、潤滑部で発生している摩耗形態は、正常なマイルド摩耗であることが分かります。Iカップリング発光分光分析供試の潤滑油を分析した結果、検出された金属元素は、SOAP-Tの結果表に示すように、鉄、鉛、リン、亜鉛、カルシウム、バリウム、アルミニウム、ナトリウム、モリブデンでした。検出されたこれらの金属元素から発生箇所を推定すると鉄、鉛、亜鉛・ギヤ・軸受等リン、モリブデン・オイル添加剤カルシウム、バリウム、アルミニウム、ナトリウム・外部混入異物であると思われます。このうち、機械部品が摩耗したと思われる元素はのグループです。計数汚染度はやや高い値でした。フィルタ表面の異物観察で金属片、鉄錆、砂等が観察されたことから、汚染度が高い要因は、摩耗と外部混入異物の影響と思われます。外部混入異物は、潤滑油を精密に濾過することで除去でき、そのことで歯車の歯面損傷を予防でき、寿命が大きく延伸化できることから、汚染度の管理を標準化するとともに、今回は濾過により汚染度の回復を図ることを推奨します。粘度、水分、酸価、IRの各データは良好でした。
報告№107-4545 報告№107-4545 | 分析№107-02185 分析№107-02185 | 107-02185 | トライボ診断の結果、全てのデータが良好であることから、この油は継続使用可能と判断します。は良好と判断します。粘度は良好。粘度は.mm/sと新油値.mm/sに比較して、粘度変化率は-.％で、当社推奨の管理限界値である±％以内にあり、良好と判断します。粘度はmm/sでした。粘度はmm/sでした。粘度指数はでした。粘度指数はでした。水分は良好。水分はppmと当社推奨の管理限界値の以下であり、良好と判断します。全酸価は良好。全酸価はmgKOH/gと新油値mgKOH/g以内であり、良好と判断します。
報告№104-0413 報告№104-0413 | 分析№104-02892 分析№104-02892 | 104-02892 | 分析の結果、サーボシリンダ内壁で摩耗が発生していると考えられます。現在のところ継続使用可能な状態にあると判断できますが、今後、更に摩耗が進行し、それにより汚染度が上昇することで、バルブ類の動作障害やフィルタ、ストレーナ等の目詰まりの発生が懸念されるため、ヶ月以内に再度分析を実施し、汚染状況及び摩耗の進行状況を確認されることを推奨します。は良好と判断します。粘度は良好と判断します。粘度はmm/sと新油値mm/sに比較して、粘度変化率は-％で、当社推奨の管理限界値である±％以内にあり、良好と判断します。水分は良好と判断します。水分はと当社推奨の管理限界値の以下であり、良好と判断します。全酸価は良好と判断します。全酸価は.mgKOH/gと新油値.mgKOH/gに比較して変化はなく、良好と判断します。IRの結果、良好と判断します。IRの結果、油劣化の兆候を示すカルボン酸の吸収が確認されていないことから、良好と判断します。RBOTの結果、良好と判断します。RBOTはminと当社推奨の管理限界値のmin以上であり、良好と判断します。は良好と判断します。計数汚染度は良好と判断します。計数汚染度はNAS級と当社推奨の管理限界値のNAS級以内であり、良好と判断します。重量汚染度は良好と判断します。重量汚染度は.mg/mlと当社推奨の管理限界値のmg/ml以内であり、良好と判断します。機器の潤滑状態サーボシリンダ内壁で摩耗が発生していると考えられます。今後、更に摩耗が進行し、それにより汚染度が上昇することで、バルブ類の動作障害やフィルタ、ストレーナ等の目詰まりの発生が懸念されるため、ヶ月以内に再度分析を実施し、汚染状況及び摩耗の進行状況を確認されることを推奨します。SOAPの結果は良好です。SOAPの結果、油の添加剤成分であるリンがppm、バリウムがppm、外部から混入したナトリウムがppm検出されました。D－SOAPの結果は良好です。D－SOAPの結果、鉄が、外部から混入したカルシウムが、ナトリウムが検出されました。フェログラフィーの結果、摩擦熱が高い場合に発生する黒錆がやや多く観察されました。フェログラフィーの結果、異常摩耗の早期発見パラメータであるフェログラフィーのIs値がの乗とやや高く、摩耗粒子形態観察の結果、摩擦熱が高い場合に発生する黒錆がやや多く観察されました。
報告№109-09249 報告№111-00162 | 分析№109-001747 分析№111-000802 | 111-000802 | 潤滑油は継続使用可能な状態であり、また運転中における潤滑状態も正常であったものと判断します。本試料油は、汚染や摩耗に関するデータが異常として出やすいドレンバルブから採油されたにもかかわらず、分析結果の全ての分析項目の値が当社推奨の管理基準値を満たしており、新油分析値との比較結果も問題となる値はありませんでした。分析結果特性低下特性低下に係るパラメータの分析結果は良好と判断します。粘度粘度はmm/sと新油値mm/sに対する粘度変化率は-％で、当社推奨の管理限界値である±％以内にあり、良好と判断します。全酸価添加タービン油の全酸価は、油メーカによって初期値が違うため統一した管理基準を設定するのが困難であることから、当社では管理限界値を設定しておらず、新油分析値との比較及び他の分析項目の結果より全酸価の状態判断を行います。その結果、全酸価は.mgKOH/gと新油値.mgKOH/gに比較して若干高くなっていますが、IRチャートに示すように劣化の兆候として現れるカルボン酸などの有機物・有機化合物の発生が確認されていないことから、良好と判断します。酸化安定度酸化安定度はminであり、当社推奨の管理限界値のmin以上であることから良好と判断します。有機物・有機化合物有機物・有機化合物は、IRチャートによる新油分析値との比較の結果、cm-付近に劣化の兆候を示すカルボン酸の吸収が確認されていないことから、良好と判断します。色相はLであり、新油値のL.に比較して大きな変化はないことから、良好と判断します。汚染に係るパラメータの分析結果は良好と判断します。水分はppmであり、当社推奨の管理限界値の以下であることから良好と判断します。汚染粒子数はNAS級であり、当社推奨の管理限界値のNAS級以内であることから良好と判断します。汚染度物重量は.mg/mlであり、当社推奨の管理限界値のmg/ml以内であることから良好と判断します。摩耗運転中における潤滑状態は正常であったものと判断します。異常摩耗の早期発見パラメータであるフェログラフィーのIs値がのマイナス乗と当社基準値と比較して良好の範囲にあったことから、潤滑箇所の潤滑状態は正常と判断します。金属濃度SOAP法により金属濃度を測定した結果、金属元素は検出されませんでした。金属濃度酸溶解法により金属濃度を測定した結果、外部から混入したと思われるナトリウムがと僅かに検出されましたが良好と判断します。
報告№109-09094 報告№109-09094 | 分析№109-000871 分析№109-000871 | 109-000871_100127 | 分析評価者：佐々木義憲保有資格：ICMLMLAⅠ設備保全技能士級ISO-準拠機械状態監視診断技術者カテゴリーⅠ分析の結果、全てのデータが良好である事から、この油は継続使用可能と判断します。≪状態監視とパラメータ≫分析の目的および各分析のパラメータは以下の通りです。特性低下目的：油の分析結果から、や劣化傾向ならびに添加剤の消耗程度、残存寿命などを確認する。粘度JISK全酸価JISK赤外線吸収スペクトルJISK酸化安定度試験JISK汚染目的：油の分析結果から、砂塵あるいは水・異種油などによるや、異物混入の有無を確認する。水分JISK計数汚染度JISB重量汚染度JISB光学顕微鏡観察摩耗目的：油中の摩耗粒子を分析する事により、回転・摺動部の潤滑状態、摩耗劣化の程度、余寿命などを解析する。摩耗診断電子顕微鏡観察JISKX線マイクロアナリシス油中金属濃度）JISK≪分析結果≫特性低下粘度：良好粘度値mm/sの新油値mm/sに対する変化率は-.％であり、当社推奨の管理限界値±％以内に留まっています。全酸価：良好全酸価は新油値の.mgKOH/gに比較し高くはあるものの、有機物・有機化合物試験の結果で油劣化の兆候を示すカルボン酸の吸収が見られないことから問題は無いと判断します。赤外線吸収スペクトル：良好酸化安定度試験：良好酸化安定度試験の結果、数値minは当社推奨の管理限界値min以内に留まっており、現時点での使用は可能と判断します。汚染水分：良好水分値.ppmは新油値の.ppmに比較して大きな変化はありませんでした。計数汚染度：今回は実施していません。重量汚染度：今回は実施していません。光学顕微鏡観察：今回は実施していません。摩耗摩耗診断電子顕微鏡観察・X線マイクロアナリシス：今回は実施していません。油中金属濃度：今回は実施していません。
|  | 113-000102 | 潤滑は良好な範囲にあることから、継続使用可能と判断します。対象設備は継続使用可能な状態にあると判断します。但し、将来的な摩耗進行の有無を確認するためにも傾向監視を継続することが有効です。摩耗進行の監視クランクメタル、ピストンリングなどの摩耗の進行を監視するために、定期的に分析を実施し、進行状況を確認されることを推奨します。はフェログラフィーおよびSOAPの結果から総合的に判断した結果、継続使用は可能ですが、今後の機器の機能を確認するためにも傾向管理が有用と考えます。フェログラフィー【定量分析：Is値】Is値は異常摩耗の早期発見パラメータのつで、摩耗粒子を定量化するために用います。今回のIs値はの乗と、やや高い値でした。フェログラフィー【定性分析：摩耗粒子および摩耗形態観察】分析結果から観察された代表的な粒子は、以下の通りでした。正常な摩耗粒子・潤滑状態が正常なマイルド摩耗により発生。シビア粒子・潤滑状態がやや厳しい凝着摩耗により発生。金属潤滑部が局部的に油膜切れを起していると考えられます。フリクションポリマ・局部的に高圧・高温となる場合に発生。シビア粒子は、凝着摩耗に分類されます。この摩耗粒子は、摺動面で凝着、破断を繰り返し、この過程で生じる移着粒子が成長して摩耗粒子となります。そのため、摺動面では局部的に油膜切れが発生していることを示しています。この状態が継続した場合、摩耗粒子のサイズは徐々に大型化していき、設備の損傷に至る場合がありますので、傾向監視が必要です。Iカップリング発光分光分析【SOAP】検出された金属元素から発生箇所を推定すると、以下の通りでした。鉄、鉛、錫・エンジン部品リン、亜鉛、カルシウム、マグネシウム、ホウ素・添加剤ケイ素、アルミニウム、ナトリウム・外部混入異物粘度、水分、塩基価は良好でした。
報告№109-09136 報告№110-00366 | 分析№109-001160 分析№110-001677 | 110-001677 | 摩耗状態前回に比較してSOAP／D－SOAPの結果、鉄濃度に大きな変化はなく、異常摩耗の早期発見パラメータであるフェログラフィーのIs値がのマイナス乗と良好でした。汚染度前回に比較して計数汚染度はNAS級からNAS級にランク減少し、良好でした。IR、RBOTの各データは良好でした。なお、油の残存寿命を示すRBOTの結果から、本試料油の余寿命はヶ月であることが推定されました。潤滑油および軸受は継続使用可能な状態にあると判断できますが、RBOTの結果から、本使用油の余寿命がヶ月と非常に短いことが確認されたことから、ヶ月後に再度分析を実施し、RBOTの減少状況を確認することを推奨します。
報告№106-6023 報告№106-0095 | 分析№106-00388 分析№106-00600 | 106-00600_変更 | 【診断状況】分析の結果、現状本軸受は継続使用可能な状態にありますが、摩耗粒子形態観察で外部から混入したと思われる鉄錆が多く観察されており、今後これらの鉄錆が噛み込み軸受軌道面に傷が発生し、この傷が起点となって疲労摩耗に進展することが懸念されます。一方、SOAP／D－SOAPの結果、海水中に含まれるナトリウムやマグネシウムが検出されたことから、海水が混入した可能性があります。なお、海水の影響で金属表面に腐食が発生する場合があり、腐食発生によるベアリング損傷を予防するため、今後はトライボ診断の結果によってはグリースの入れ替えとシール部の点検が必要になると思われます。【診断結果】摩耗粒子形態観察で転がり軸受の寿命の指標となるフレーキングの発生は確認されておらず、本軸受は継続使用可能な状態にあると判断します。尚、現状では過去のデータがなく、今後の摩耗進行状況を把握するためにも、年に度トライボ診断を実施し、摩耗の進行状況および海水の影響で発生する腐食摩耗の発生状況を確認することを推奨します。報告書の管理表中に示しているSOAP／D-SOAPは、グリース潤滑の場合、摩耗粒子が均一に分散していないため、測定値が大きく変動することがありますので参考値としてお考え下さい。
報告№107-0366 報告№108-0286 | 分析№107-01900 分析№108-02050 | 108-02050 | 濾過前の試料油を分析した結果、前回に比較して計数汚染度がNAS級からNAS級にランク増加していました。計数汚染度の粒子分布を見ると、μm以上の大型の粒子が多く、サンプル瓶の底部に肉眼で確認できる汚染物が多く見られました。今回の採油箇所がマンホールであることから、使用した採油機が汚染されていたか、或いは、採油時に異物が外部から混入した可能性も考えられました。正確な汚染度を確認するために、再度採油・分析を実施することを推奨します。
報告№108-0387 報告№109-09135 | 分析№108-02609 分析№109-001158 | 109-001158 | 初期試験を実施した結果、摩耗粒子の形態観察で観察された粒子は、局部的な油膜切れがある場合に発生するシビア粒子、硬い異物の噛み込みにより発生する切削粒子、局部的に高圧・高温となる場合に発生するフリクションポリマでしたが、中でもシビア粒子や切削粒子は初期のなじみ摩耗で発生していたと考えれます。今回のようになじみ過程でシビア粒子や切削粒子が観察された場合は、なじみ過程が正常に終了していない場合があり、異常摩耗に進展することも懸念する必要があります。この局部的な摩耗が、既に停止し正常な状態に推移しているか、或いは、進行しているのかを確認するためには、ヶ月毎にあと回の初期試験を実施されることを推奨します。これらのことは、異常摩耗の早期発見パラメータであるフェログラフィーのIs値がの乗とやや高く、摩耗粒子の形態観察の結果、異物の噛み込みなどで発生する切削粒子、金属接触が厳しい場合に発生するシビア粒子が多く観察されたことフィルタ表面の異物観察で金属片が多く観察されたことSOAPで鉄、SOAP／D－SOAPでメタルの主成分である錫が検出されたこと以上のことから判断しています。
報告№104-0343 報告№105-0186 | 分析№104-02363 分析№105-01267 | 105-01267_○ | トライボ診断により、機器軸受の潤滑状態、潤滑油の劣化状態を診断することを目的としました。分析の結果、観察された摩耗粒子には、非常に小さい領域で油膜切れを起こして発生した凝着摩耗が若干見られるものの、分析結果から求めた機器の潤滑状態、潤滑油の性状が共に良好である事から現在の潤滑状態は良好な潤滑状態にあると判断します。前回と今回の分析結果からメタルの摩耗速度を判断するため、下式で摩耗速度を求め、現時点における平均的な摩耗深さを求めたところ、摩耗の深さは軸受表面から.μmであることが推定されました。y＝×-x＋.・ここでy：平均的な摩耗深さx：運転時間本軸受がこの摩耗速度で、摩耗の限界に到達する時間、いわゆる限界使用時間を試算すると、軸受の表面粗さをsとした場合の余寿命は約万時間になると推定され、摩耗速度が非常に小さいことから潤滑状態は良好な潤滑状態であることがわかります。尚、現在の潤滑状態は、非常に小さな領域の油膜切れで発生している凝着摩耗が若干観察された事から正常であると思われますが、潤滑状態が変わり摩耗形態に変化が生じた場合、摩耗速度も大きくなることもありますので定期的にトライボ診断を実施し、摩耗の進行速度を監視することが必要と判断します。
報告№106-6129 報告№106-6129 | 分析№106-02785・2695・2679 分析№106-02785・2965・2979 | 106-02785_2965_2979 | 予備電源装置は、月に回の無負荷運転、年に回の普通点検、年に回精密点検を実施してきた。トライボ診断を実施して、オーバーホール前の潤滑状態を確認する。オーバーホール後の無負荷運転後と負荷運転後のサンプルを比較し潤滑状態を確認する。オーバーホール前・無負荷運転分析の結果、シリンダ、ピストンリング等の摩耗が確認されたものの、いずれも軽微であり、継続使用可能と判断します。一方、SOAPの結果で銅が多く検出されました。銅を使用した箇所、例えば、オイルクーラー等が考えられました。検出された銅は、潤滑油添加剤と使用されている亜鉛系添加剤の影響で溶出することが知られており、今回の検出は、この溶出によるものと思われます。これらのことは、異常摩耗の早期発見パラメータであるフェログラフィーのIs値がの乗とやや高いものの、摩耗粒子形態観察の結果、マイルドな摩耗粒子が多く観察されたことSOAPの結果、銅が多く検出されたこと粒度分布の結果、～μmの粒子径が小さいサイズが多いこと以上のことから判断しました。尚、を示す粘度、全酸価、全塩基価の各データは新油データを基準として評価しています。今回は、新油データがなく評価ができなかったため、現在充填用に使用している新油を分析し、そのデータを基準に管理されることを併せて推奨します。オーバーホール後・無負荷運転後分析の結果、シリンダ、ピストンリング等の摩耗が確認されたものの、いずれも軽微であり、継続使用可能と判断します。これらのことは、異常摩耗の早期発見パラメータであるフェログラフィーのIs値がの乗とやや高いものの、摩耗粒子形態観察の結果、マイルドな摩耗粒子が多く観察されたことD－SOAPの結果、鉄が多く検出されたこと粒度分布の結果、～μmの粒子径が小さいサイズが多いこと以上のことから判断しました。尚、を示す粘度、全酸価、全塩基価の各データは新油データを基準として評価しています。今回は、新油データがなく評価ができなかったため、現在充填用に使用している新油を分析し、そのデータを基準に管理されることを併せて推奨します。オーバーホール後・負荷運転後分析の結果、シリンダ、ピストンリング等の摩耗が確認されたものの、いずれも軽微であり、継続使用可能と判断します。これらのことは、異常摩耗の早期発見パラメータであるフェログラフィーのIs値がの乗とやや高いものの、摩耗粒子形態観察の結果、マイルドな摩耗粒子が多く観察されたことD－SOAPの結果、鉄が多く検出されたこと粒度分布の結果、～μmの粒子径が小さいサイズが多いこと以上のことから判断しました。尚、を示す粘度、全酸価、全塩基価の各データは新油データを基準として評価しています。今回は、新油データがなく評価ができなかったため、現在充填用に使用している新油を分析し、そのデータを基準に管理されることを併せて推奨します。オーバーホール後・無負荷運転後と負荷運転後の比較 無負荷運転後 負荷運転後 計数汚染度 NAS級 NAS級 D-SOAP鉄濃度 Is値 の乗 の乗 計数汚染度は、無負荷運転後はNAS級、負荷運転後はNAS級と負荷運転後の方がランク低い値になっていたものの、D－SOAPの鉄濃度は、試料共にデータに大きな差はなく、異常摩耗の早期発見パラメータであるフェログラフィーのIs値も同じであることが確認できました。負荷運転後粒度分布は、無負荷運転後に比較して粒子径が僅かに大きくなっているものの、その他データに大きな差は確認されなかったことから、採油のタイミングは無負荷運転後負荷運転後のいずれの状態でも採油が可能であることが確認されました。
報告№104-0378 報告№105-5004 | 分析№104-02669 分析№105-00940 | 105-00940 | 本試験は、今後トライボ診断により潤滑状態を管理するための初期値を取ることを目的に定検終了日後に採油・分析を実施しました。分析の結果、計数汚染度がNAS級と初期値としてはやや高い値でした。光学顕微鏡写真による摩耗粒子の観察と汚染物の観察結果から、汚染度が高い要因は、外部から混入した鉄錆・砂によるものと考えられました。汚染された状態で使用した場合、異物の影響による軸受への摩耗の影響が懸念されるため、異物の除去が必要です。汚染度が高い原因は、採油時に混入する場合に加えて、今回のように定検時に実施した、フラッシングのフラッシング不足が考えられます。今回の採油は、油槽から直接採油器で採油しているため、採油時に錆などの異物が混入することはないと考えられるため、設置されている濾過装置の濾過効率が低下していることも考えられます。濾過機の濾過効率低下の有無を調査するには、濾過装置の入口側および出口側から再度採油し、それぞれの汚染度の相違から濾過効率を確認することが必要で、濾過効率の低下が確認された場合、濾過材の交換が必要になると思われます。これらのことは、計数汚染度がNAS級と初期値としてはやや高いこと異常摩耗の早期発見パラメータであるフェログラフィーのIs値がと良好の範囲にあるものの、摩耗粒子形態観察の結果、外部から混入した鉄錆・砂が多く観察されたこと光学顕微鏡写真で、外部から混入した鉄錆・砂が多く観察されたこと以上のことから判断しました。
報告№101-6094 | 分析№101-00981 | 101-00981 | 本試料油は、採油箇所、油の来歴が不明です。適正な採油箇所、直近に濾過、更油等を実施していないこととしてデータを解析しました。油中には外部から混入した鉄錆、砂等の異物が非常に多く見られました。これらの異物が軸受に噛み込み摩耗を発生する場合がありますので、至急清浄にする必要があります。尚、採油箇所がドレンバルブから実施されていた場合、観察された多くの異物はドレン配管内にあった可能性が高く、今回の分析結果が油中の汚染物を代表しているとは考えられませんでした。次回採油は、機器運転中又は停止直後に油槽中層部から実施されることを推奨します。粘度は良好です。粘度はmm/sと新油値に比較して変化率が-%と当社推奨の管理限界値の±%以内にあり、良好と判断します。水分は良好です。水分はppmと当社推奨の管理目安内にあり、良好と判断します。全酸価は良好です。全酸価は.mgKOH/gと新油値.mgKOH/g以内にあり良好と判断します。IRは良好と判断します。IRチャートに示すように油劣化の兆候を示すカルボン酸が確認されないことから良好と判断します。RBOTは良好です。RBOTはminと新油値minより大きな値になっており良好と判断します。尚、新油値より大きな値になっている理由は、今回使用している新油データが当社新油データベースのデータを使用しているためです。貴発電所で使用している新油を提供して頂ければ新たに分析し、貴発電所用のデータベースとして今後使用します。計数汚染度は測定不能でした。計数汚染度は汚染粒子が非常に多く、センサーが目詰まりを起こし測定不能でした。重量汚染度は非常に汚染されていました。重量汚染度はmg/mlと当社推奨の管理目安を超えており、汚染されていることが確認されました。機器の潤滑状態SOAPは良好です。SOAPの結果、外部から混入した異物と思われる亜鉛がppm、ケイ素がppm検出されました。D－SOAPの結果、鉄が非常に多く検出されました。D－SOAPの結果、鉄が.ppm検出されました。又、外部から混入したと思われる亜鉛が、カルシウムが、アルミニウムが、ナトリウムが検出されました。フェログラフィーの結果、外部から混入した異物が非常に多く見られました。摩耗の過酷度を示すフェログラフィーのIs値がの乗と高い値を示していました。摩耗粒子の形態観察の結果、外部から混入した砂、鉄錆等が非常に多く見られることから、Is値が高い要因は、外部から混入した異物によるものと考えられました。
報告№109-09136 報告№110-00759 | 分析№109-001160 分析№110-003620 | 110-003620 | フェログラフィー異常摩耗の早期発見パラメータとして摩耗粒子を定量化して評価するフェログラフィーのIs値は、潤滑状態がやや厳しいの乗でした。摩耗粒子の形態で比較的多く観察された粒子は、潤滑状態が正常な場合に発生する摩耗粒子、繰返し応力を受けて発生する疲労摩耗粒子、局部的に高圧・高温となる場合に発生するフリクションポリマ、ギヤ歯面などの潤滑面以外から混入したと思われる鉄錆等でした。このような摩耗粒子が観察された場合には、潤滑部では正常なマイルド摩耗、やや厳しい摩耗による凝着摩耗と疲労による疲労摩耗が発生し、そして局部的ではあるものの高圧・高温の箇所が発生していることも分かります。さらに、観察された摩耗粒子の中にはμmサイズの摩耗粒子が観察されたことから、ギヤ歯面や転がり軸受では疲労摩耗による摩耗痕が発生しているものと思われます。なお、フリクションポリマは潤滑油がギヤ歯面に押し込められ高圧状態になると同時に、圧縮熱により高温状態になった結果、基油自身が重合反応を起こし生成することが知られています。そのため、高圧高温状態の解消がなされなければ、潤滑油の劣化が進行し、粘度上昇に因る潤滑異常に進展する場合があります。計数汚染度は当社推奨の管理限界値を超えていました。フェログラフィーで摩耗粒子やギヤ歯面などの潤滑面以外から混入した異物が観察されたことから、汚染度が高い要因は、摩耗と混入異物の影響と思われます。粘度、全酸価の各データは良好でした。潤滑油は継続使用可能な状態にあると判断します。一方、減速機内部では摩耗が進行する可能性がありますので、短周期でトライボ診断を実施し、監視を強化されることを推奨します。
報告№109-09136 報告№111-00656 | 分析№109-001160 分析№111-003293 | 111-003293 | 軸受は継続使用可能な状態にあると判断します。但し、グリースは軟化していることから、以下の対策を推奨します。グリースの交換ちょう度の上昇がみられ、グリースが軟化していることが確認されたことから、今後グリースの漏洩や油膜切れの発生が懸念されるため、グリースを交換されることを推奨します。定期的な分析摩耗の進行を監視するため、定期的に分析を実施し、摩耗の進行状況を確認することを推奨します。フェログラフィー摩耗粒子の形態で比較的多く観察された粒子は、潤滑状態が正常な場合に発生する摩耗粒子でした。このような摩耗粒子が観察された場合には、潤滑部では正常なマイルド摩耗が発生していることが分かります。Iカップリング発光分光分析供試グリースを分析した結果、検出された金属元素は、SOAPの結果表に示すように、鉄、鉛、銅、ニッケル、錫、リン、亜鉛、カルシウム、バリウム、アルミニウム、ナトリウムでした。これらの検出された金属元素から発生箇所を推定すると鉄、鉛、銅、ニッケル、錫・軸受等亜鉛・グリース添加剤リン、カルシウム、バリウム、アルミニウム、ナトリウム・増ちょう剤等であると思われます。このうち、機械部品が摩耗したと思われる元素はのグループです。グリースのちょう度ちょう度は、と当社推奨の管理上限値のより高くなっており、グリースが軟化していることが分かりました。軟化したグリースを使用した場合、グリースの漏洩や軸受等で油膜切れが発生することが懸念されます。滴点滴点は、と新グリース値のに比較して高い値でした。IRの結果で新グリースと比較してスペクトルに大きな変化はないことから、問題はないと判断します。
報告№111-00372 報告№111-00372 | 分析№111-001676 分析№111-001759 | 111-001759 | 有機物・有機化合物試験で検出されたピークには新グリースと異なるピークが検出されました。IRの結果で新グリースと異なるピークが検出されたことから、グリース名が違うか、或いは、異種グリースが混入した可能性が考えられますので、確認する必要があります。≪状態監視とパラメータ≫分析の目的および各分析のパラメータは以下の通りです。特性低下目的：グリースの分析結果から、グリースの物理的性状や劣化傾向などを確認する。全酸価JISK赤外線吸収スペクトルJISKちょう度JISK滴点JISK摩耗目的：グリース中の摩耗粒子を分析する事により、回転・摺動部の潤滑状態、摩耗劣化の程度、余寿命などを解析する。摩耗診断電子顕微鏡観察JISKX線マイクロアナリシス油中金属濃度JISK≪分析結果≫特性低下全酸価：良好全酸価.mgKOH/gは新油値の.mgKOH/gに比較し高くはあるものの、有機物・有機化合物試験の結果で油劣化の兆候を示すカルボン酸の吸収が見られないことから問題は無いと判断します。赤外線吸収スペクトル：良好ちょう度：良好ちょう度値はと当社推奨の管理限界値であるから以内に留まっています。滴点：良好滴点はと新油値のに比較し変化はないことから問題は無いと判断します。摩耗摩耗診断電子顕微鏡観察・X線マイクロアナリシス：今回は実施していません。油中金属濃度：今回は実施していません。
報告№109-09136 報告№112-00616 | 分析№109-001160 分析№112-002658 | 112-002658 | 軸受は継続使用可能な状態にあると判断します。はフェログラフィーおよびSOAP／D-SOAPの結果から総合的に判断した結果、正常な状態にあると考えられます。フェログラフィー【定量分析：Is値】Is値は異常摩耗の早期発見パラメータのつで、摩耗粒子を定量化するために用います。Is値は前回に比較してのマイナス乗から変化はなく、低い値でした。フェログラフィー【定性分析：摩耗粒子および摩耗形態観察】分析結果から比較的多く観察された粒子は、以下の通りでした。正常な摩耗粒子・潤滑状態が正常なマイルド摩耗により発生。Iカップリング発光分光分析【SOAP/D-SOAP】検出された金属元素から発生箇所を推定すると、以下の通りでした。ニッケル、錫、亜鉛・軸受等リン・オイル添加剤カルシウム、ナトリウム・外部混入異物計数汚染度は、前回に比較してNAS級から等級に変化はなく、重量汚染度は.mg/mlから.mg/mlに増加したものの、良好でした。分析結果は良好と判断します。計数汚染度計数汚染度はNAS級と当社推奨の管理限界値のNAS級以下にあり、良好と判断します。重量汚染度は.mg/mlと当社推奨の管理限界値のmg/ml以下にあり、良好と判断します。は良好と判断します。SOAPSOAPの結果、摩耗により発生する鉄が検出されていないことから、良好と判断します。D-SOAPD-SOAPの結果、摩耗により発生する鉄が検出されていないことから、良好と判断します。フェログラフィー異常摩耗の早期発見パラメータであるフェログラフィーのIs値がのマイナス乗と良好の範囲にあり、摩耗状態は正常と判断します。
報告№109-09136 報告№111-00317 | 分析№109-001160 分析№111-001483 | 111-001483 | 潤滑油および対象設備は継続使用可能な状態にあると判断します。前回に比較してSOAP／D－SOAPの結果で、鉄濃度に変化はなく、異常摩耗の早期発見パラメータであるフェログラフィーのIs値がのマイナス乗と良好でした。前回に比較して水分はppmからppmと大きな変化はなく、良好でした。計数汚染度はNAS級からNAS級にランク減少し、良好でした。前回同様に粘度、全酸価、IR、RBOTの各データは良好でした。
報告№106-0227 報告№106-0388 | 分析№106-01279 分析№106-02147 | 106-02147 | 粘度がmm/sと新油のmm/sに比較して、粘度変化率は+％で、やや不良領域にありました。年月と年月の間に粘度データの上昇が確認され、その後年月から今回までは大きな変化はありませんでした。また、粘度以外のデータに異種油混入を示すデータは確認されませんでした。これらのことから、粘度が上昇した原因は、圧油で使用しているFBKタービンSHなどの同油種の粘度グレードの高い油が誤って混入したことなどが考えられました。今回の分析結果で潤滑状態の異常や油の劣化、および混合による有害な生成物が確認されていないことから、粘度が上昇した影響は小さく継続使用可能な状態にあると判断します。
報告№109-09136 報告№111-00053 | 分析№109-001160 分析№111-000256 | 111-000256 | 更油からの使用時間をもとに潤滑油の余寿命を評価したところ、潤滑油は次回定検まで使用可能と判断できました。次回定検時に更油を実施しない場合は、酸化安定度を知るための分析を実施し、余寿命を確認することを推奨します。酸化安定度はminであり、当社推奨の管理限界値のmin以上であることから、良好と判断します。
報告№109-09048 報告№109-09048 | 分析№109-000491 分析№109-000491 | 109-000491 | 機器の潤滑状態分析の結果、摩耗粒子の形態観察では、異物の噛み込みなどで発生する切削粒子と、接触面の繰返し疲労により発生する疲労摩耗粒子、外部から混入したと思われる砂等がやや多く観察されたことから、摩耗形態は切削摩耗と凝着摩耗が混在していることが分かりました。異常摩耗の早期発見パラメータであるフェログラフィーのIs値がの乗とやや高い値となっていましたが、現在のところは、潤滑状態は良好な範囲にあると判断します。摩耗形態の中でも切削摩耗は、異物が混入していない状態に比較して摩耗進行速度が速いことから注意が必要です。今後は定期的な分析により摩耗の進行状況を確認することを推奨します。主な摩耗発生部位は、SOAPで検出された各種元素の中で鉄が比較的多かったことから、ギヤ歯面等であると考えられます。定期的に傾向を監視する場合の分析周期を理論的に計算したところ、摩耗の進行確認には時間以上の運転時間が経過していればよいことが分かりましたので、この時間を目安に次回の分析時期を検討してください。尚、トライボ診断では、バックラッシの増加量を分析結果から計算できますので、構造が確認できる図面、ギヤの形式、歯形、モジュール、歯数、回転数、増速比、歯幅をお知らせ下さい。計算結果をご報告いたします。潤滑油のコンディションである粘度、水分、全酸価、IRの各データは良好の範囲にあることから、この油は継続使用可能と判断します。は良好と判断します。粘度は良好と判断します。粘度は.mm/sと新油値mm/sに比較して、粘度変化率は-％で、当社推奨の管理限界値である±％以内にあり、良好と判断します。水分は良好と判断します。水分は.ppmと当社推奨の管理限界値の以下であり、良好と判断します。全酸価は良好と判断します。全酸価は.mgKOH/gと新油値.mgKOH/g以内にあることから、良好と判断します。IRの結果、良好と判断します。IRの結果、新油に比較して変化はないことから、良好と判断します。計数汚染度は当社推奨の管理限界値を超えています。計数汚染度は当社推奨の管理限界値を超えています。計数汚染度はNAS級以上と当社推奨の管理限界値NAS級を超えています。重量汚染度はmg/mlとなっています。重量汚染度はmg/mlとなっています。機器の潤滑状態SOAPの結果、鉄、鉛、銅が検出されています。摩耗粒子診断の結果、異物の噛み込みなどで発生する切削粒子、疲労摩耗粒子、銅合金、外部から混入したと思われる砂等が多く観察されています。SOAPによる油中金属濃度の結果、良好です。SOAPによる油中金属濃度の結果、鉛、油の添加剤成分であるリン、亜鉛、外部から混入したと思われるアルミニウム、ケイ素、ホウ素が検出されています。SOAPによる油中金属濃度の結果、鉄が検出されています。SOAPによる油中金属濃度の結果、鉄、銅、油の添加剤成分であるリン、亜鉛、外部から混入したと思われるカルシウム、アルミニウム、ナトリウムが検出されています。摩耗粒子診断の結果、異物の噛み込みなどで発生する切削粒子、疲労摩耗粒子、銅合金、外部から混入したと思われる砂等が多く観察されています。異常摩耗の早期発見パラメータであるIs値がの乗と高く、摩耗粒子の形態観察の結果、異物の噛み込みなどで発生する切削粒子、疲労摩耗粒子、銅合金、外部から混入したと思われる砂等が多く観察されています。
報告№107-4543 報告№107-4543 | 分析№107-02132 分析№107-02156 | 107-02156 | トライボ診断の結果、全てのデータが良好であることから、この油は継続使用可能と判断します。は良好と判断します。粘度は良好。粘度は.mm/sと新油値mm/sに比較して、粘度変化率は-％で、当社推奨の管理限界値である±％以内にあり、良好と判断します。粘度はmm/sでした。粘度はmm/sでした。粘度指数はでした。粘度指数はでした。水分は良好。水分は.ppmと当社推奨の管理限界値の以下であり、良好と判断します。全酸価は良好。全酸価はmgKOH/gと新油値mgKOH/g以内であり、良好と判断します。
報告№108-0477 報告№108-0477 | 分析№108-03447 分析№108-03447 | 108-03447 | 分析の結果、全てのデータが良好であることから、この油は継続使用可能であり、潤滑状態も正常と判断します。特性低下全ての項目が良好な範囲にあったことから特性低下は認められず良好と判断します。粘度は良好と判断します。粘度はmm/sと新油値mm/sに比較して、粘度変化率は+％で、当社推奨の管理限界値である±％以内にあり、良好と判断します。全酸価は良好と判断します。全酸価は.mgKOH/gと新油値.mgKOH/g以内にあり、良好と判断します。有機物・有機化合物の結果、良好と判断します。有機物・有機化合物の結果、油劣化の兆候を示すカルボン酸の吸収が確認されていないことから、良好と判断します。酸化安定度の結果、良好と判断します。酸化安定度はminと当社推奨の管理限界値のmin以上であり、良好と判断します。色相は良好と判断します。色相はLと新油値のL.に比較して大きな変化はなく、良好と判断します。汚染は良好と判断します。水分は良好と判断します。水分は.ppmと当社推奨の管理限界値の以下であり、良好と判断します。汚染粒子数は良好と判断します。汚染粒子数はNAS級と当社推奨の管理限界値のNAS級以内にあり、良好と判断します。汚染物重量は良好と判断します。汚染物重量は.mg/mlと当社推奨の管理限界値のmg/ml以内にあり、良好と判断します。摩耗摩耗は正常と判断します。摩耗粒子の結果は良好です。異常摩耗の早期発見パラメータであるフェログラフィーのIs値がの乗と良好の範囲にあり、潤滑状態は正常と判断します。金属濃度SOAPの結果は良好です。金属濃度SOAPの結果、外部から混入したと思われるケイ素が検出されています。金属濃度酸溶解法の結果は良好です。金属濃度酸溶解法の結果、外部から混入したと思われるナトリウムが検出されています。
報告№108-5071 報告№111-00279 | 分析№108-02721 分析№111-001339 | 111-001339 | 潤滑油は継続使用可能な状態にあると判断します。但し、今後は障害予防を目的に以下の対策を推奨します。消泡性能が低下した場合、ギヤ歯面での油膜形成に影響が出て摩耗の発生が進展することがあります。今後は消泡性能低下の影響により摩耗が進展する可能性がありますので、フェログラフィーおよびSOAP-Tを追加することを推奨します。泡立ち試験の結果は、-と新油値が-であるのに比較して高い値となっていたことから、消泡性能が低下していることが分かりました。今後の使用状況によっては油の酸化劣化が進行したり、ギヤ歯面およびベアリング軌道面で油膜切れが発生したりする場合があるため、消泡剤の添加による消泡性能の改善など何らかの対応が必要になると思われます。分析結果泡立ち試験の結果、消泡性能が低下していることが確認されました。粘度粘度はmm/sと新油値mm/sに比較して、粘度変化率は+％で、当社推奨の管理限界値である±％以内にあり、良好と判断します。泡立ち試験泡立ち試験は-と新油に比較して高い値でした。水分はと当社推奨の管理限界値の以下であり、良好と判断します。全酸価全酸価は.mgKOH/gと新油値.mgKOH/gに比較して高いものの、IRの結果で油劣化の兆候を示すカルボン酸の吸収が確認されていないことから、良好と判断します。
報告№107-4517 報告№107-4522 | 分析№107-00829 分析№107-00982 | 107-00982 | 分析の結果、本軸受は継続使用可能な状態にあると判断します。これらのことは、異常摩耗の早期発見パラメータであるIs値がの乗とやや高いものの、ベアリング軌道面から発生した摩耗粒子はマイルドな潤滑状態で発生した摩耗粒子であり、潤滑状態は良好な状態で進行していると考えられること鉄濃度から計算したフレーキングの発生面積が内輪軌道面の面積の凡そ.％であること以上のことから判断しました。
報告№109-09136 報告№109-09290 | 分析№109-001160 分析№109-002086 | 109-002086 | 試料油中に浮遊している異物の調査、汚染度、潤滑状態を確認する油中に浮遊している異物油中に浮遊している異物をSEM・XMAで詳細に観察した結果、鉄、マンガン、ケイ素、炭素などを含む粒子が比較的多く観察されました。これらの異物は以下のつであると考えられます。サーボシリンダ内壁やポンプ内部で発生した摩耗粒子外部から混入したと思われる砂カーボン粒子、汚染度、潤滑状態・粘度、水分、全酸価、IRの各データは全て良好でした。・汚染度計数汚染度はNAS級、重量汚染度は.mg/mlと共に当社推奨の管理限界値内にあり、良好でした。フィルタ表面の異物観察で金属片、鉄錆、砂等が観察されました。・潤滑状態異常摩耗の早期発見パラメータであるフェログラフィーのIs値がの乗と良好の範囲にあるものの、観察された摩耗粒子は、金属接触が厳しい場合に発生する～μmシビア粒子が観察され、シリンダ内壁やポンプ内部では、局部的に厳しい金属接触が発生していることが分かりました。
報告№107-0360 報告№107-0360 | 分析№107-01878 分析№107-01878 | 107-01878 | 発電機停止時に振動が発生していた。ブレーキ作動時に振動が発生した原因を確認する。ブレーキ作動時に振動が発生する原因は、軸の振れまわりにより主軸とガイドメタルが接触したブレーキパッド摺動面でスティックスリップが発生した以上のことが考えられます。これらの考えられる振動発生原因について分析結果から検討を行いました。推定原因：軸の振れまわりにより主軸とガイドメタルが接触する分析の結果、採油箇所がドレン配管であったため、鉄錆等の外部から混入したと思われる異物が観察されたものの、油膜切れによる厳しい金属接触が発生した場合に発生する摩耗粒子、SOAP／D－SOAPで軸受メタルの主成分である錫が検出されていないことから、主軸とガイドメタルの接触は確認されませんでした。したがって、メタルの接触が振動の原因ではないと判断します。推定原因：ブレーキパッド摺動面でスティックスリップが発生推定原因につきましては、潤滑油が浸かっている箇所ではありませんので分析結果から検討することは出来ませんでした。但し、推定原因ではない可能性が高いと思われますので、ブレーキの点検を実施することを推奨します。計数汚染度はやや高い値でした。計数汚染度はやや高い値でした。計数汚染度はNAS級と当社推奨の管理限界値のNAS級以内にあるものの、やや高い値でした。重量汚染度は良好と判断します。重量汚染度は.mg/mlと当社推奨の管理限界値のmg/ml以内にあり、良好と判断します。機器の潤滑状態摩耗粒子形態観察の結果、外部から混入したと思われる鉄錆が多く観察されました。SOAPの結果は良好です。SOAPの結果、金属元素は検出されませんでした。軸受の摩耗を示す錫が検出されていないことから、良好と判断します。D－SOAPの結果は良好です。D－SOAPの結果、鉄が、銅、クロム、亜鉛が、外部から混入したと思われるカルシウムが、アルミニウム、マグネシウムが、ナトリウムが検出されました。軸受の摩耗を示す錫が検出されていないことから、良好と判断します。フェログラフィーの結果、外部から混入したと思われる鉄錆が多く観察されました。異常摩耗の早期発見パラメータであるフェログラフィーのIs値がの乗と良好の範囲にあるものの、摩耗粒子形態観察の結果、外部から混入したと思われる鉄錆がやや多く観察されました。
報告№107-0477 報告№107-0477 | 分析№107-02735 分析№107-02735 | 107-02735 | 分析の結果、SOAPで錫がppm検出されました。電動機のすべり軸受の材質は不明ですが、仮にWJを使用していた場合、この軸受が摩耗したものと考えられます。油量及び軸受サイズから平均的な摩耗深さを計算した結果、.μmと軽微であることが確認されました。但し、今後更に摩耗が進行する場合があるため、ヶ月後に再度分析を実施し、摩耗の進行状況を確認することを推奨します。一方、前回と同様にSOAPで銅が検出されました。銅を使用した部分の溶出が発生していると考えられますが、この溶出は亜鉛系添加剤成分の亜鉛と銅が反応し、溶出することが知られています。銅濃度は別紙鉱油の酸化に対する金属触媒の影響に示すように銅濃度が増加すると酸化速度が速まりますので、酸化劣化の進行状況を油分析により監視されることを推奨します。尚、次回分析時には軸受の材質の確認をお願いいたします。は良好と判断します。計数汚染度は良好と判断します。計数汚染度はNAS級と当社推奨の管理限界値のNAS級以内にあり、良好と判断します。重量汚染度は良好と判断します。重量汚染度は.mg/mlと当社推奨の管理限界値のmg/ml以内にあり、良好と判断します。機器の潤滑状態SOAPの結果、錫、銅が検出されました。SOAPの結果、錫および銅が検出されました。SOAPの結果、錫、油の添加剤成分であるリン、亜鉛が検出されました。一方、銅が検出されました。銅を使用した部分の溶出が発生していると考えられます。この溶出は亜鉛系添加剤成分の亜鉛と銅が反応し、溶出することが知られています。銅濃度は別紙鉱油の酸化に対する金属触媒の影響に示すように銅濃度が増加すると酸化速度が速まりますので、酸化劣化の進行状況をを全酸価の変化で監視されることを推奨します。D－SOAPは良好と判断します。D－SOAPの結果、摩耗により発生する鉄が検出されていないことから良好と判断します。フェログラフィーの結果は良好です。フェログラフィーの結果、異常摩耗の早期発見パラメータであるIs値がのマイナス乗と良好の範囲にあることから、潤滑状態は正常と判断します。
報告№105-0191 | 分析№105-01294 | 105-01294 | 濾過前の試料油を分析した結果、重量汚染度がmg/mlと処置領域にありました。重量汚染度が高いのは、D－SOAPで油の添加剤成分であるバリウムが検出され、光学顕微鏡写真に見られるように、茶褐色状の粘ちょう物が見られたことから、このバリウムがスラッジ化したためと考えられます。このスラッジは、バルブ類の動作障害になることが知られています。障害発生に対する弊害を勘案の上、バルブ類の動作障害予防のため、スラッジを無害化する当社製清浄分散剤TS－の投与と濾過を実施されることを推奨します。
報告№109-09136 報告№111-00053 | 分析№109-001160 分析№111-000167 | 111-000167 | 更油からの使用時間をもとに潤滑油の余寿命を評価したところ、潤滑油は次回定検まで使用可能と判断できました。次回定検時に更油を実施しない場合は、酸化安定度を知るための分析を実施し、余寿命を確認することを推奨します。酸化安定度はminであり、当社推奨の管理限界値のmin以上であることから、良好と判断します。
報告№109-09136 報告№110-00330 | 分析№109-001160 分析№110-001483 | 110-001483 | 本試料油の添加剤は、一般に、タービン油に比較して極圧添加剤や摩耗防止剤などの濃度が高く、この影響でRBOT試験の結果が変動する傾向があります。そのため、ギヤ油の余寿命の評価をタービン油と同等の精度で得るには、RBOTの結果に加え、粘度、水分、全酸価、IRなどのデータを総合的に判断することが必要です。分析の結果、油の粘性を示す粘度は、新油値の.mm/sに比較して粘度変化率が-％のmm/sとほぼ変化はなく、また油中のスラッジの発生量を示す全酸価は、新油値の.mgKOH/gとほぼ同じ.mgKOH/gと変化が見られず劣化は確認されなかった。さらにはIRの結果でも油が劣化した場合に発生するカルボン酸の発生も確認されず、酸化防止剤の残存量を示すRBOTは、限界値minに比較して、十分に残量があるminであった以上のことから、潤滑油の劣化は確認されませんでした。尚、別紙表および図から分かるように、RBOTの減少傾向から油の余寿命を求めた結果、この減少傾向のまま継続使用した場合は、別紙図RBOTの減少傾向に示すように年月には限界値に到達すると推定されます。一方、油中の水分を計測した結果、水分はppmと当社推奨の管理限界値の以内にあり、継続使用可能な状態にあることが確認されました。潤滑油は継続使用可能な状態にあると判断します。
報告№109-09249 報告№111-00162 | 分析№109-001747 分析№111-000862 | 111-000862 | 潤滑油および軸受は継続使用可能な状態であると判断します。但し、異物により発生する切削摩耗が確認されたことから、今後摩耗の進行が懸念されるため、以下の対策を推奨します。切削摩耗の進行を監視するため、定期的に分析を実施し、摩耗の進行状況を確認することを推奨します。フェログラフィー異常摩耗の早期発見パラメータとして摩耗粒子を定量化して評価するフェログラフィーのIs値は、潤滑状態がやや厳しいの乗でした。摩耗粒子の形態で比較的多く観察された粒子は、潤滑状態が正常な場合に発生する摩耗粒子、異物の噛み込みにより発生する切削粒子、金属潤滑部が局部的に油膜切れを起して発生するシビア粒子でした。これらの摩耗粒子が観察された場合、潤滑部で発生している摩耗形態は、正常なマイルド摩耗、異物による切削摩耗と潤滑状態がやや厳しい凝着摩耗であることが分かります。特に、切削摩耗は摩耗形態の中でも摩耗進行速度が速く、転がり軸受でこの摩耗形態が発生した場合には寿命が分の程度に低下することも知られています。切削摩耗により生じた軌道面の損傷が起点となって転がり軸受の寿命となるフレーキングに進展することが懸念されます。Iカップリング発光分光分析供試のタービン油を分析した結果、検出された金属は油中金属元素の結果表に示すように、鉄、鉛、銅、錫、亜鉛、カルシウム、ケイ素、ナトリウムでした。これら検出された金属元素から発生箇所を推定すると、鉄、鉛、銅、錫・軸受等亜鉛、カルシウム、ケイ素、ナトリウム・外部混入異物であると思われます。このうち、機械部品が摩耗したと思われる元素はのグループです。ケイ素の検出金属濃度でケイ素がppm検出されました。一般に、潤滑油中からケイ素が検出された場合の原因として、シリコン油或いは、シリコン系の添加剤が検出されるフェログラフィーおよびフィルタ表面の異物観察で砂が多く観察されて検出されるシリコングリースをシール部に塗布している場合、このシリコングリースが潤滑油に混入して検出されるなどが挙げられますが、今回検出が比較的高濃度であることからの可能性が考えられます。については、分析結果では確認することが出来ませんので、これに関する情報があれば提供をお願いします。水分、汚染粒子数、汚染度物重量の各データは良好でした。粘度、全酸価、酸化安定度、有機物・有機化合物の各データは良好でした。分析結果特性低下特性低下に係るパラメータの分析結果は良好と判断します。粘度粘度はmm/sと新油値mm/sに対する粘度変化率は+.％で、当社推奨の管理限界値である±％以内にあり、良好と判断します。全酸価添加タービン油の全酸価は、油メーカによって初期値が違うため統一した管理基準を設定するのが困難であることから、当社では管理限界値を設定しておらず、新油分析値との比較及び他の分析項目の結果より全酸価の状態判断を行います。その結果、全酸価は.mgKOH/gと新油値.mgKOH/gに比較して若干高くなっていますが、IRチャートに示すように劣化の兆候として現れるカルボン酸などの有機物・有機化合物の発生が確認されていないことから、良好と判断します。酸化安定度酸化安定度はminであり、当社推奨の管理限界値のmin以上であることから良好と判断します。有機物・有機化合物有機物・有機化合物は、IRチャートによる新油分析値との比較の結果、cm-付近に劣化の兆候を示すカルボン酸の吸収が確認されていないことから、良好と判断します。色相はLであり、新油値のL.に比較して大きな変化はないことから、良好と判断します。汚染に係るパラメータの分析結果は良好と判断します。水分はであり、当社推奨の管理限界値の以下であることから良好と判断します。汚染粒子数はNAS級であり、当社推奨の管理限界値のNAS級以内であることから良好と判断します。汚染度物重量は.mg/mlであり、当社推奨の管理限界値のmg/ml以内であることから良好と判断します。摩耗フェログラフィーによる摩耗粒子の観察の結果、潤滑状態が正常な場合に発生する摩耗粒子、異物の噛み込みにより発生する切削粒子、金属潤滑部が局部的に油膜切れを起して発生するシビア粒子が比較的多く観察されました。異常摩耗の早期発見パラメータであるフェログラフィーのIs値がの乗とやや高く、摩耗粒子の形態観察の結果、潤滑状態が正常な場合に発生する摩耗粒子、異物の噛み込みにより発生する切削粒子、金属潤滑部が局部的に油膜切れを起して発生するシビア粒子が比較的多く観察されました。金属濃度SOAP法により金属濃度を測定した結果、潤滑箇所で発生する金属接触によって検出される鉛がppm、外部から混入したと思われる亜鉛がppm、カルシウムがppm、ケイ素がppm検出されました。金属濃度酸溶解法により金属濃度を測定した結果、潤滑箇所で発生する金属接触によって検出される鉄が、鉛、銅、錫が、外部から混入したと思われる亜鉛が、カルシウム、ナトリウムが検出されました。
報告№108-0204 報告№108-0199 | 分析№108-01503 分析№108-01459 | 108-01459 | 、軸受の潤滑状態を確認する。今回の採油は、対象設備の停止中にドレン穴から実施しているため、油循環中に採油した場合に比較し、油中粒子の沈降の影響を受け、分析データが高濃度に出る可能性があります。今回の分析は以上のことを踏まえて結果を検討しました。分析の結果、今回の採油が高濃度になっていると思われる対象設備停止中の排油口から行われた採油にもかかわらず、全てのデータが良好の範囲にありました。このことから、機器の潤滑状態は正常であり、この油は継続使用可能と判断します。尚、上述しましたように今回の採油は対象設備の停止中の採油であるため、油中の摩耗粒子などが平均的に分散した状態とはいえない状態で採油されている可能性があります。採油は、粒子の沈降の影響を少なくすることが重要であり、そのため油中粒子が均一な分散状態で実施されることを併せて推奨します。
報告№109-09015 報告№109-09015 | 分析№109-000370 分析№109-000370 | 109-000370 | 機器の潤滑状態および定期試験を実施し、前回データと照合した結果、油中摩耗粒子の増加が確認されています。油中の粒子濃度は、油膜破断による発生や、油槽内などでの沈降が均衡したところで一定、いわゆる平衡状態になりますが、このバランスが崩れると増加する場合と減少する場合とに分かれます。増加した場合は、発生と減少の均衡が崩れ、摩耗の発生や外部混入が始まったことを示し、またこれとは反対に、減少した場合は発生量が減少しているか、或いは、減少量が大きくなっていることを示し、特に減少は、汚染状態や潤滑状態が良好であることを示唆しています。本軸受では、油中粒子の増加が確認されていますが、計数汚染度がNAS級と増加量が僅かであり、かつ、異常摩耗の早期発見パラメータであるフェログラフィーのIs値がのマイナス乗と良好の範囲にあることから、継続使用は可能と判断します。これらのことは、前回に比較して、計数汚染度はランク増加しているものの、SOAP／D-SOAPの鉄および錫濃度に変化がないこと異常摩耗の早期発見パラメータであるフェログラフィーのIs値がのマイナス乗と良好の範囲にあること以上のことから判断しています。潤滑油の基本特性潤滑油の基本特性は、良好の範囲にあることから継続使用可能と判断します。
報告№109-09094 報告№109-09094 | 分析№109-000949 分析№109-000949 | 109-000949_100127 | 分析の結果、有機物・有機化合物で検出されたピークには新グリースと異なるピークが検出されました。グリース名が違うか、或いは、異種グリースが混入した可能性が考えられますので、グリース名、異種グリース混入の可能性を確認する必要があります。≪状態監視とパラメータ≫分析の目的および各分析のパラメータは以下の通りです。特性低下目的：グリースの分析結果から、グリースの物理的性状や劣化傾向などを確認する。全酸価JISK赤外線吸収スペクトルJISKちょう度JISK滴点JISK摩耗目的：グリース中の摩耗粒子を分析する事により、回転・摺動部の潤滑状態、摩耗劣化の程度、余寿命などを解析する。摩耗診断電子顕微鏡観察JISKX線マイクロアナリシス油中金属濃度）JISK≪分析結果≫特性低下全酸価：良好全酸価.mgKOH/gは新油値の.mgKOH/g以内にあることから問題は無いと判断します。赤外線吸収スペクトル：良好ちょう度：良好ちょう度値と当社推奨の管理限界値であるから以内に留まっています。滴点：良好滴点はと新油値のに比較し高いものの問題は無いと判断します。摩耗摩耗診断電子顕微鏡観察・X線マイクロアナリシス：今回は実施していません。油中金属濃度：今回は実施していません。
報告№103-8025 | 分析№103-00517 | 103-00517 | 濾過前の試料油を分析した結果、フェログラフィーを除く項目は良好でした。フェログラフィーの結果、Is値は-.と非常に良好の範囲にあるものの、フレッティングにより発生したμm未満の赤錆、外部から混入した異物が見られました。フレッティングはスラストランナー固定部やスラストメタル台金部の鉄系材料が接合されたり、勘合されていたりする部分から発生します。フレッティングによる赤錆が少量発生しても直ちに異常ではありませんが、場合によっては、これらの粒子、赤錆や異物が軸受摺動面に噛み込み、摩耗を進行させることがあります。過去において、貴社の発電機で同様なケースがあり、軸受焼損に至った事例がありますので、十分注意が必要です。巡視の際は、起動時停止時の軸受温度変化を注視し、特に、停止時の温度変化で鈍い上昇や、ひげのように鋭く上昇するような温度変化に注意が必要です。可能であれば、周期を短くし、定期的に摩耗状態を監視することを推奨します。尚、RBOTが前回に比較し、min上昇したのは、新油の補充の影響によると思われます。今後は、今回のRBOT値によりデータ管理を行います。
報告№106-0227 報告№106-0339 | 分析№106-01279 分析№106-01798 | 106-01798 | 濾過後の試料油を分析した結果、計数汚染度がNAS級と、濾過前のNAS級に対してランク上昇していました。計数汚染度がランク上昇していますが、これμm以上のレンジが級になった影響によるものと思われます。他のレンジは、濾過前に比較してより清浄になっていますので、μm以上のレンジが級になったのは、採油時に何らかの原因で外部から異物が混入したためと思われましたが、濾過後の汚染度でも継続使用可能なレベルにあり、継続使用可能な状態にあると判断します。
|  | 10400806 | 分析NO － 年月日 トライボシステム診断レポート会社名 ○○殿 分析項目 機種 新油 粘度指数 流動点 機番・使用箇所 ラインサブ 粘度 引火点 油名 キャッスルハイポイドギヤオイル 水分 銅板腐食 油種 全酸価 粘度 採油日 年月日 NAS等級 他情報 重量汚染度 摩耗状態の判定良好注意要処置汚染状態の判定良好注意要処置良好注意要処置総合考察＜＞粘度指数はであった。粘度は.mm/s、粘度はmm/sであった。水分はppmであった。全酸価はmgKOH/gであった。汚染度NAS級、重量汚染度.mg/mlであった。流動点は-であった。引火点はであった。銅板腐食はaであった。
報告№109-09249 報告№111-00550 | 分析№109-001747 分析№111-002557 | 111-002557 | 潤滑油および軸受は継続使用可能な状態であると判断します。但し、今後も摩耗の進行を傾向監視するため、以下の対策を推奨します。定期的な分析切削摩耗や凝着摩耗の進行を監視するため、定期的に分析を実施し、摩耗の進行状況を確認することを推奨します。フェログラフィー異常摩耗の早期発見パラメータとして摩耗粒子を定量化して評価するフェログラフィーのIs値は、潤滑状態がやや厳しいの乗でした。摩耗粒子の形態で比較的多く観察された粒子は、潤滑状態が正常な場合に発生する摩耗粒子異物の噛み込みにより発生する切削粒子金属潤滑部が局部的に油膜切れを起して発生するシビア粒子でした。これらの摩耗粒子が観察された場合、潤滑部で発生している摩耗形態は、正常なマイルド摩耗異物による切削摩耗潤滑状態がやや厳しい凝着摩耗であることが分かります。摩耗形態の中でも切削摩耗は摩耗進行速度が速く、転がり軸受でこの摩耗形態が発生した場合には寿命が分の程度に低下することも知られており、切削摩耗により生じた軌道面の損傷が起点となって転がり軸受の寿命となるフレーキングに進展することから傾向監視による経過監視が必要です。Iカップリング発光分光分析供試の潤滑油を分析した結果、検出された金属元素は、油中金属元素の結果表に示すように、鉄、リン、亜鉛、カルシウム、アルミニウム、ナトリウム、ホウ素でした。検出されたこれらの金属元素から発生箇所を推定すると鉄・軸受等リン、亜鉛、カルシウム、ホウ素・オイル添加剤アルミニウム、ナトリウム・外部混入異物であると思われます。このうち、機械部品が摩耗したと思われる元素はのグループです。汚染粒子数はNAS級とやや汚染されていました。フィルタ表面の異物観察で金属片、鉄錆、砂等が観察されたことから、汚染度が高い要因は、摩耗と外部混入異物の影響と思われます。本試料油のエンジン油は、添加剤の影響で新油でも酸化安定度が低く、酸化安定度による管理には適していない油種です。そのため、タービン油と同等の精度を得るには、粘度、全塩基価、有機物・有機化合物などの分析を実施し、これらのデータから総合的に判断することが必要です。粘度、全塩基価、酸化安定度、有機物・有機化合物の各データは良好でした。分析結果特性低下特性低下に係るパラメータの分析結果は良好と判断します。粘度粘度はmm/sと新油値mm/sに対する粘度変化率は-％で、当社推奨の管理限界値である±％以内にあり、良好と判断します。全塩基価全塩基価はmgKOH/gと当社推奨の管理限界値であるmgKOH/g以上にあり、良好と判断します。酸化安定度酸化安定度はminであり、当社推奨の管理限界値のmin以上であることから良好と判断します。有機物・有機化合物有機物・有機化合物は、IRチャートによる新油分析値との比較の結果、cm-付近に劣化の兆候を示すカルボン酸の吸収が確認されていないことから、良好と判断します。色相はLであり、新油値のLに比較して大きな変化はないことから、良好と判断します。汚染に係るパラメータの分析結果は、水分は良好でした。水分はppmであり、当社推奨の管理限界値の以下であることから良好と判断します。汚染粒子数はNAS級でした。汚染度物重量は.mg/mlでした。摩耗フェログラフィーによる摩耗粒子の観察の結果、潤滑状態が正常な場合に発生する摩耗粒子、異物の噛み込みにより発生する切削粒子、金属潤滑部が局部的に油膜切れを起して発生するシビア粒子が比較的多く観察されました。異常摩耗の早期発見パラメータであるフェログラフィーのIs値がの乗とやや高く、摩耗粒子の形態観察の結果、潤滑状態が正常な場合に発生する摩耗粒子、異物の噛み込みにより発生する切削粒子、金属潤滑部が局部的に油膜切れを起して発生するシビア粒子が比較的多く観察されました。金属濃度SOAP法により金属濃度を測定した結果、油の添加剤成分であるリンがppm、亜鉛がppm、カルシウムがppm、ホウ素がppm、外部から混入したと思われるナトリウムがppm検出されました。金属濃度酸溶解法により金属濃度を測定した結果、潤滑箇所で発生する金属接触によって検出される鉄が、油の添加剤成分であるカルシウムが、外部から混入したと思われるアルミニウム、ナトリウムが共に検出されました。
報告№107-6588 報告№107-6588 | 分析№107-02904 分析№107-02905 | 107-02905 | 分析の結果、摩耗の安定が確認され、潤滑油も継続使用可能と判断します。これらのことは、前回に比較して、計数汚染度はランク減少し、SOAP／D－SOAPの鉄および錫濃度に変化がないこと異常摩耗の早期発見パラメータであるフェログラフィーのIs値がのマイナス乗と良好の範囲にあること以上のことから判断しました。
報告№109-09136 報告№112-00188 | 分析№109-001160 分析№112-000762 | 112-000762 | 潤滑油は継続使用可能な状態にあると判断します。但し、今後は障害予防を目的に以下の対策を推奨します。追加分析消泡性能が低下した場合、ギヤ歯面での油膜形成に影響が出て摩耗が進展することがありますので、フェログラフィーおよびSOAP-Tを追加して摩耗により発生する油中金属濃度や潤滑状態を確認することを推奨します。泡立ち試験泡立ち試験の結果は、-と新油値が-であるのに比較して高い値となっていたことから、消泡性能が低下していることが分かりました。今後の使用状況によっては油の酸化劣化が進行したり、ギヤ歯面およびベアリング軌道面で油膜切れが発生したりする場合があるため、消泡剤の添加による消泡性能の改善など何らかの対応が必要になると思われます。分析結果泡立ち試験の結果、消泡性能が低下していることが確認されました。粘度粘度はmm/sと新油値mm/sに比較して、粘度変化率は-％で、当社推奨の管理限界値である±％以内にあり、良好と判断します。泡立ち試験泡立ち試験は-と新油に比較して高い値でした。水分はppmと当社推奨の管理限界値の以下であり、良好と判断します。酸価は.mgKOH/gと新油値.mgKOH/gに比較して高いものの、IRの結果で油劣化の兆候を示すカルボン酸の吸収が確認されていないことから、良好と判断します。
報告№106-0025 報告№106-0193 | 分析№106-00118 分析№106-01114 | 106-01114 | 分析の結果、摩耗粒子形態観察で転がり軸受の寿命の指標となるフレーキングにつながるマイクロフレーキングが確認されました。今後、更に疲労摩耗が進行することが懸念されるため、稼働時間が今回の採油から時間程度経過した時点で再度分析を実施し、フレーキングの発生状況を確認することを推奨します。尚、SOAP／D－SOAPの結果でナトリウム、マグネシウムが検出されたことから、海水が混入した可能性があります。今後、海水の影響で腐食が発生する場合がありますので、早目のグリース交換が必要です。念のため定期的に分析を実施し腐食の有無を確認されることを推奨します。報告書の管理表中に示しているSOAP／D-SOAPは、グリース潤滑の場合、摩耗粒子が均一に分散していないため、測定値が大きく変動することがありますので参考値としてお考え下さい。
報告№109-09136 報告№111-00053 | 分析№109-001160 分析№111-000246 | 111-000246 | 更油からの使用時間をもとに潤滑油の余寿命を評価したところ、潤滑油は次回定検まで使用可能と判断できました。次回定検時に更油を実施しない場合は、酸化安定度を知るための分析を実施し、余寿命を確認することを推奨します。酸化安定度はminであり、当社推奨の管理限界値のmin以上であることから、良好と判断します。
報告№109-09377 報告№109-09377 | 分析№109-002527 分析№109-002527 | 109-002527 | 結論軸受は継続使用可能と判断します。但し、今回設備油量Lすべて採取しており、潤滑油中に多く含んでいた水分は除去されたものと思われますが、更油を実施しただけでは油槽底部に水分が残留している場合がありますので、新油を充填する前に油槽内を清掃されることを推奨します。は良好と判断します。粘度粘度はmm/sと新油値mm/sに比較して、粘度変化率は-.％で、当社推奨の管理限界値である±％以内にあり、良好と判断します。水分はppmと新油値のppmに比較して高い値でした。全酸価全酸価はmgKOH/gと新油値mgKOH/g以内にあり、良好と判断します。IRIRの結果、油劣化の兆候を示すカルボン酸の吸収が確認されず、且つ、新油のスペクトルパターンとほぼ一致していることから、良好と判断します。計数汚染度は水分が高いため、センサーエラーを起こし測定不能でした。計数汚染度計数汚染度は水分が高いため、センサーエラーを起こし測定不能でした。重量汚染度は.mg/mlでした。機器の潤滑状態油中金属濃度で亜鉛、カルシウムが検出されました。SOAPによる油中金属濃度SOAPによる油中金属濃度の結果、鉄、鉛、銅、油の添加剤成分であるリン、亜鉛、カルシウム、ホウ素、外部から混入したと思われるアルミニウム、ケイ素、マグネシウムが検出されました。SOAPによる油中金属濃度SOAPによる油中金属濃度の結果、鉄、油の添加剤成分であるリン、亜鉛、カルシウム、外部から混入したと思われるアルミニウム、ナトリウム、マグネシウムが検出されました。摩耗粒子診断異常摩耗の早期発見パラメータであるIs値がの乗と良好の範囲にあるものの、摩耗粒子の形態観察の結果、微小な疲労摩耗粒子、外部から混入したと思われる砂等が比較的多く観察されました。
報告№109-09447 報告№110-00768 | 分析№109-002782 分析№110-003671 | 110-003671 | 軸受および潤滑油は継続使用可能な状態にあると判断します。本試料油は、機器停止中に油面計から採油されています。機器が停止している状態では、別紙油粒子の沈降の影響に示すように油槽内で撹拌がなくなり固形物が沈降するため、油中汚染度は低くなり、異常な潤滑状態を示す摩耗粒子が発生していても見落としてしまう可能性があります。今後の採油は、極力運転中もしくは停止直後の油槽中層部から実施されることを推奨します。
報告№103-0207 | 分析№103-02073 | 103-02073 | 本試験は、油中の摩耗粒子から得られる情報からベアリング軌道面の状態を推定することを目的としました。分析の結果、ベアリングの使用時間と本試料油の使用時間とが同じであると仮定した場合、ベアリング軌道面の％程度にフレーキングが発生していると推定できます。又、異常摩耗の早期発見パラメータであるフェログラフィーのIs値がの乗と高く、摩耗の進行速度が速いため、早急に再分析を実施し、摩耗の進行状況を確認されることを推奨します。これらのことは、鉄濃度から計算したフレーキングの発生面積が内輪軌道面の面積の凡そ％であること。異常摩耗の早期発見パラメータのIs値がの乗と高いこと。観察された摩耗粒子が摩擦熱が高い場合にみられる黒色の疲労摩耗粒子が多く見られたこと。以上のことから判断しました。
報告№103-4524 | 分析№103-01136 | 103-01136 | 分析の結果、水分がと当社推奨の管理限界値を超えていました。摩耗粒子形態観察で、赤錆が多く見られていることから、今後、この水分の影響で腐食摩耗が発生する場合があるため、至急水分除去を実施されることを推奨します。又、計数汚染度は、水分の影響でセンサーエラーを起こし測定不能でした。これらのことは、水分がと当社推奨の管理限界値を超えており、異常摩耗の早期発見パラメータであるフェログラフィーのIs値が、.と良好の範囲にあるものの、摩耗粒子の形態観察の結果、赤錆が多く見られたことから判断しました。尚、粘度が前回に比較し-％、RBOTが前回に比較し、min上昇したのは、新油の補充の影響によると思われます。今後は、今回の粘度、RBOT値によりデータ管理を行います。
報告№102-6174 | 分析№102-03256 | 102-03256 | 濾過前の試料油を分析した結果、サーボシリンダ内壁及びピストンロッドのブッシュ等の摩耗が進行し、汚染度が若干上昇していました。今後更に摩耗が進行し、汚染度が上昇することが懸念されるため、夏期ピーク前に再度分析を実施し、摩耗の進行状況を確認すると共に濾過の要否を確認されることを推奨します。これらのことは、異常摩耗の早期発見パラメータであるIs値が、の乗と良好の範囲にあるものの、摩耗粒子形態観察で、金属接触が厳しい場合に発生するシビア粒子が多く見られ、D－SOAPの結果、前回に比較して鉄がからに上昇していたことから判断しました。
報告№104-0077 | 分析№104-00668 | 104-00668 | 濾過前の試料油を分析した結果、摩耗粒子形態観察で、摩擦熱が高い場合に発生する球状粒子、外部から混入した鉄錆が観察された。球状粒子は、異常の兆候を示す形態のパラメータで、この摩耗粒子が発生する場合、潤滑状態に注意が必要です。球状粒子の発生原因は、一般に、溶接工事、溶接作業などによる溶接スパッタの混入、電食による発生、厳しい金属接触による摩耗、が考えられます。球状粒子の発生原因が、の溶接スパッタの混入であれば、今後増加しないと思われますが、が考えられる場合は、原因を取り除かなければ球状粒子は増加すると考えられます。一方、外部から混入した鉄錆が軸受摺動面に噛み込み摩耗が進行することが懸念されます。以上のことから、ヶ月以内に再度分析を実施し、この球状粒子の増加の有無及び異物の噛み込みによる摩耗進行の有無を確認されることを推奨します。尚、念のため、主機の起動時、停止時の温度チャートから軸受温度に微妙な変化がないかを確認されることを推奨します。
報告№109-09136 報告№111-00236 | 分析№109-001160 分析№111-001172 | 111-001172 | 濾過後の試料油を分析した結果、計数汚染度がNAS級と、濾過前のNAS級に対してランク増加していました。汚染度の増加計数汚染度が前回に比較してランク増加していますが、濾過前がNAS級、濾過後がNAS級と、いずれも清浄なレベルにあり、継続使用可能な状態にあると判断します。濾過前の考察で述べたとおり、濾過だけでは、摩耗の原因は取り除くことは出来ないため、次年度も必ずトライボ診断を実施し、汚染状況及び摩耗の進行状況を確認されることを推奨します。
報告№109-09136 報告№111-00411 | 分析№109-001160 分析№111-001947 | 111-001947 | 更油からの使用時間をもとに潤滑油の余寿命を評価したところ、現在のところ良好な範囲にありますが、今後継続使用した場合、約ヶ月後には当社推奨の管理限界値に到達することが予測されたため、早めに更油を実施することを推奨します。酸化安定度はminであり、当社推奨の管理限界値のmin以上であることから、良好と判断します。
報告№107-0366 報告№108-0354 | 分析№107-01900 分析№108-02355 | 108-02355 | 濾過前の試料油を分析した結果、計数汚染度が前回のNAS級から、今回NAS級に約ヶ月でランク増加しています。摩耗粒子の形態観察およびフィルタ表面の異物観察で鉄錆、砂等が観察されたため、汚染度が増加した要因は、摩耗による粒子の増加ではなく、外部から混入したと思われる異物によるものと考えられます。但し、異物の混入はありましたが、潤滑異常の早期発見パラメータである摩耗過酷度を示すIs値がのマイナス乗と非常に良好の範囲にあることから、潤滑状態は正常な状態にあると判断します。
報告№109-09136 報告№112-00110 | 分析№109-001160 分析№112-000383 | 112-000383 | 潤滑油および軸受は継続使用可能な状態にあると判断します。但し、今後も摩耗の進行を傾向監視するため、以下の対策を推奨します。定期的な分析切削摩耗の進行を監視するため、定期的に分析を実施し、摩耗の進行状況を確認することを推奨します。再分析の時期を理論的に求めたところ、最短で約時間となります。この時間は、油中汚染物が均一になるために必要とする時間であり、この時間を経過すれば、油が入れ替わっていても再分析の結果から状態の傾向を確認することが可能となります。そのため、試運転などで数時間の運転が可能であれば、より的確に状況が確認できますので再分析を推奨します。油槽内の清掃潤滑油が汚染されていることから、油槽内は汚染されていると思われます。更油をする際には、油槽内を清掃し、更油する新油もNAS級程度の清浄な潤滑油を更油することを推奨します。フェログラフィーIs値は異常摩耗の早期発見パラメータのつで、摩耗粒子を定量化するために用います。今回のIs値はの乗であり、潤滑状態はやや厳しいと判断できます。摩耗粒子の形態で比較的多く観察された粒子は、潤滑状態が正常な場合に発生する摩耗粒子異物の噛み込みや金属表面の微小突起により発生する切削粒子でした。これらの摩耗粒子が観察された場合、潤滑部で発生している摩耗形態は、正常なマイルド摩耗異物や金属表面の微小突起による切削摩耗であることが分かります。摩耗形態の中でも切削摩耗は摩耗進行速度が速く、転がり軸受でこの摩耗形態が発生した場合には寿命が分の程度に低下することも知られており、切削摩耗により生じた軌道面の損傷が起点となって転がり軸受の寿命となるフレーキングに進展することから傾向監視による経過監視が必要です。Iカップリング発光分光分析【SOAP／D－SOAP】検出された金属元素は、SOAP／D－SOAPの結果表に示すように、鉄、カルシウム、ケイ素でした。検出された金属元素から発生箇所を推定すると鉄・軸受等カルシウム、ケイ素・外部混入異物であると思われます。このうち、機械部品が摩耗したと思われる元素はのグループです。計数汚染度、重量汚染度は共に良好でした。粘度、水分、全酸価、IR、RBOTの各データは良好でした。尚、別紙RBOTの減少傾向から油の余寿命を求めた結果、本試料は直近の更油から起算して稼働日数が年月まで使用可能であることが分かります。
報告№109-09136 報告№113-00020 | 分析№109-001160 分析№113-000044 | 113-000044_date130430 | 潤滑油は継続使用可能な状態にあると判断します。前回同様に粘度、全酸価、IR、RBOTの各データは良好でした。尚、別紙RBOTの減少傾向から油の余寿命を求めた結果、本試料は直近の更油から起算して稼働日数が年月まで使用可能であることが分かりました。本試料油の添加剤は、一般に、タービン油に比較して極圧添加剤や摩耗防止剤などの濃度が高く、この影響でRBOT試験の結果が変動する傾向があります。そのため、ギヤ油の余寿命の評価をタービン油と同等の精度で得るには、RBOTの結果に加え、粘度、全酸価、IRなどのデータを総合的に判断することが必要です。前回同様に水分は良好でした。
報告№109-09249 報告№112-00273 | 分析№109-001747 分析№112-001094 | 112-001094_date121024 | 潤滑油および対象設備は継続使用可能な状態にあると判断します。但し、今後も摩耗の進行を傾向監視するため、以下の対策を推奨します。定期的な分析摩耗の進行を監視するため、定期的に分析を実施し、分析データによる摩耗の進行状況を確認することを推奨します。はフェログラフィーおよびSOAP／D-SOAPの結果から総合的に判断した結果、やや厳しい状態にあると考えられます。フェログラフィー【定量分析：Is値】Is値は異常摩耗の早期発見パラメータのつで、摩耗粒子を定量化するために用います。今回のIs値はの乗とやや高い値でした。フェログラフィー【定性分析：摩耗粒子および摩耗形態観察】分析結果から比較的多く観察された粒子は、以下の通りでした。正常な摩耗粒子・潤滑状態が正常なマイルド摩耗により発生。鉄錆、砂等・外部から混入したと考えられます。Iカップリング発光分光分析【SOAP／D-SOAP】検出された金属元素から発生箇所を推定すると、以下の通りでした。鉄、ニッケル、錫・軸受等リン、亜鉛、カルシウム・添加剤ケイ素、ナトリウム・外部混入異物水分、汚染粒子数、汚染度物重量は共に良好でした。．粘度、全酸価、酸化安定度、有機物・有機化合物の各データは良好でした。分析結果特性低下特性低下に係るパラメータの分析結果は良好と判断します。粘度粘度は.mm/sと新油値.mm/sに対する粘度変化率は-.％で、当社推奨の管理限界値である±％以内にあり、良好と判断します。全酸価添加油の全酸価は、油メーカによって初期値が違うため統一した管理基準を設定するのが困難であることから、当社では管理限界値を設定しておらず、新油分析値との比較及び他の分析項目の結果より全酸価の状態判断を行います。その結果、全酸価は.mgKOH/gと新油値.mgKOH/g以下にあることから、良好と判断します。酸化安定度酸化安定度はminであり、当社推奨の管理限界値のmin以上であることから良好と判断します。有機物・有機化合物有機物・有機化合物は、IRチャートによる新油分析値との比較の結果、cm-付近に劣化の兆候を示すカルボン酸の吸収が確認されていないことから、良好と判断します。色相はLであり、新油値のLに比較して高い値でした。汚染に係るパラメータの分析結果は良好と判断します。水分はppmであり、当社推奨の管理限界値の以下であることから良好と判断します。汚染粒子数はNAS級であり、当社推奨の管理限界値のNAS級以下であることから良好と判断します。汚染度物重量は.mg/mlであり、当社推奨の管理限界値のmg/ml以下であることから良好と判断します。摩耗フェログラフィーによる摩耗粒子の観察の結果、潤滑状態が正常な場合に発生する摩耗粒子、外部から混入したと思われる鉄錆、砂等が比較的多く観察されました。異常摩耗の早期発見パラメータであるフェログラフィーのIs値がの乗とやや高く、摩耗粒子の形態観察の結果、潤滑状態が正常な場合に発生する摩耗粒子、外部から混入したと思われる鉄錆、砂等が比較的多く観察されました。金属濃度SOAP法により金属濃度を測定した結果、潤滑箇所で発生する金属接触よって検出されるニッケルがppm、錫がppm、油の添加剤成分であるリンがppm、亜鉛が、カルシウムがppm、外部から混入したと思われるケイ素がppm、ナトリウムがppm検出されました。金属濃度D-SOAP法により金属濃度を測定した結果、潤滑箇所で発生する金属接触によって検出される鉄が、亜鉛が、外部から混入したと思われるカルシウムが、ナトリウムが検出されました。
報告№108-8025 報告№108-8025 | 分析№108-03470 分析№108-03470 | 108-03470 | ガバナーの制御コンバーターに油アカがついており、操作不良が確認された。調速機ストレーナから採油を実施し、ガバナー制御、汚染度、潤滑状態を確認する。分析の結果、計数汚染度がNAS級でした。SOAP／D－SOAPで鉄が検出され、D－SOAPで添加剤成分のバリウムが検出されたことから、サーボシリンダ内壁やポンプ内部での摩耗や添加剤成分が析出したスラッジなどが汚染原因のひとつであると思われますが、検出量が非常に少なく、主原因ではないと思われます。また、この根拠として、光学顕微鏡写真の結果で、黒色棒状の異物が比較的多く観察されており、この異物の影響の方が大きい可能性があるのではないかと思われます。これらの異物の発生源は不明であり、発生源を特定する必要がありますが、無機化合物であれば、SEMおよびXMAにより概ね判断できますが、有機化合物の場合、IR分析を追加実施する必要があります。
報告№106-6023 報告№106-0073 | 分析№106-00388 分析№106-00403 | 106-00403 | 本トライボ診断は、軸受の潤滑状態、汚染状況、油の劣化状態を確認することを目的としました。【軸受の潤滑状態】潤滑油中の摩耗粒子の分析結果から、ベアリング軌道面には微小領域に疲労摩耗が発生しているものの、転がり軸受の寿命の指標となるフレーキングの発生が確認されていないことから、現在のところ、ベアリングは継続使用可能な状態にあると判断します。【汚染状況】計数汚染度がNAS級と当社推奨の管理限界値に到達し、重量汚染度がmg/mlでした。【油の劣化状態】油の劣化状況を確認するために実施した粘度、水分、全酸価、IRの各データが良好であることから、この油は継続使用可能と判断します。
報告№109-09249 報告№112-00273 | 分析№109-001747 分析№112-001100 | 112-001100 | 潤滑油および対象設備は継続使用可能な状態にあると判断します。但し、今後も摩耗の進行を傾向監視するため、以下の対策を推奨します。定期的な分析凝着摩耗の進行を監視するため、定期的に分析を実施し、分析データによる摩耗の進行状況を確認することを推奨します。はフェログラフィーおよびSOAP／D-SOAPの結果から総合的に判断した結果、やや厳しい状態にあると考えられます。フェログラフィー【定量分析：Is値】Is値は異常摩耗の早期発見パラメータのつで、摩耗粒子を定量化するために用います。今回のIs値はの乗と低い値でした。フェログラフィー【定性分析：摩耗粒子および摩耗形態観察】分析結果から比較的多く観察された粒子は、以下の通りでした。正常な摩耗粒子・潤滑状態が正常なマイルド摩耗により発生。シビア粒子・潤滑状態がやや厳しい凝着摩耗により発生。金属潤滑部が局部的に油膜切れを起していると考えられます。黒錆・潤滑状態がやや厳しい凝着摩耗により発生。金属接触が厳しく、且つ、高い摩擦熱が発生していると考えられます。Iカップリング発光分光分析【SOAP／D-SOAP】検出された金属元素から発生箇所を推定すると、以下の通りでした。鉄、亜鉛・ギヤ、軸受等カルシウム、ナトリウム、マグネシウム・外部混入異物水分、汚染粒子数、汚染度物重量は共に良好でした。．粘度、酸価、酸化安定度、有機物・有機化合物の各データは良好でした。分析結果特性低下特性低下に係るパラメータの分析結果は良好と判断します。粘度粘度はmm/sと新油値mm/sに対する粘度変化率は+％で、当社推奨の管理限界値である±％以内にあり、良好と判断します。酸価添加油の酸価は、油メーカによって初期値が違うため統一した管理基準を設定するのが困難であることから、当社では管理限界値を設定しておらず、新油分析値との比較及び他の分析項目の結果より酸価の状態判断を行います。その結果、酸価は.mgKOH/gと新油値.mgKOH/gに比較して若干高くなっていますが、IRチャートに示すように劣化の兆候として現れるカルボン酸などの有機物・有機化合物の発生が確認されていないことから、良好と判断します。酸化安定度酸化安定度はminであり、当社推奨の管理限界値のmin以上であることから良好と判断します。有機物・有機化合物有機物・有機化合物は、IRチャートによる新油分析値との比較の結果、cm-付近に劣化の兆候を示すカルボン酸の吸収が確認されていないことから、良好と判断します。色相はLでした。汚染に係るパラメータの分析結果は良好と判断します。水分はであり、当社推奨の管理限界値の以下であることから良好と判断します。汚染粒子数はNAS級であり、当社推奨の管理限界値のNAS級以下であることから良好と判断します。汚染度物重量は.mg/mlであり、当社推奨の管理限界値のmg/ml以下であることから良好と判断します。摩耗フェログラフィーによる摩耗粒子の観察の結果、潤滑状態が正常な場合に発生する摩耗粒子、金属潤滑部が局部的に油膜切れを起して発生するシビア粒子、金属接触が厳しく、且つ、摩擦熱が高い場合に発生する黒錆が比較的多く観察されました。異常摩耗の早期発見パラメータであるフェログラフィーのIs値がの乗と良好の範囲にあるものの、摩耗粒子の形態観察の結果、潤滑状態が正常な場合に発生する摩耗粒子、金属潤滑部が局部的に油膜切れを起して発生するシビア粒子、金属接触が厳しく、且つ、摩擦熱が高い場合に発生する黒錆が比較的多く観察されました。金属濃度SOAP法により金属濃度を測定した結果、潤滑箇所で発生する金属接触によって検出される亜鉛がppm、外部から混入したと思われるマグネシウムがppm検出されました。金属濃度酸溶解法により金属濃度を測定した結果、潤滑箇所で発生する金属接触によって検出される鉄が、亜鉛が、外部から混入したと思われるカルシウムが、ナトリウムが検出されました。
報告№105-0042 | 分析№105-00296 | 105-00296 | 潤滑油中に含まれる摩耗粒子から機器の潤滑状態を確認することを目的に、年に度の更油時期をとらえ潤滑油中の摩耗粒子によるトライボ診断を実施しました。分析の結果、観察された摩耗粒子は、比較的小さな粒子が支配的であり、その特徴的な形態から主にギヤ歯面から発生しているものと考えられました。ギヤ歯面で発生している摩耗は、現在のところ急激に進行する状況ではないと思われますが、SOAP／D－SOAPの鉄濃度がやや高く、また、異常摩耗の早期発見パラメータであるフェログラフィーのIs値がの乗領域にあり、摩耗が進行していることが確認されました。一方、前回に比較して油劣化の兆候を示す全酸価が.mgKOH/gから.mgKOH/gに減少していました。SOAPの結果で油の添加剤成分であるリンが減少していることから、油の添加剤成分の消耗により全酸価が減少しているものと考えられます。今後、添加剤の消耗に伴い基油が劣化し始めることが考えられるため注意が必要です。今後は、ギヤの摩耗の進行および油の劣化状況を確認するため、～ヶ月後に再度トライボ診断を実施されることを推奨します。これらのことは、異常摩耗の早期発見パラメータであるフェログラフィーのIs値がの乗と高いこと摩耗粒子形態観察の結果、μmサイズの摩耗粒子が多く観察されたことSOAP／D－SOAPの結果、鉄濃度が高いこと以上のことから判断しました。
報告№107-4545 報告№109-09404 | 分析№107-02185 分析№109-002643 | 109-002643 | トライボ診断の結果、粘度を除く項目は良好でした。粘度は、新油値のmm/sに比較し変化率が-.％のmm/sとなっており、当社推奨の管理限界値である±％を超えていました。粘度低下の要因のひとつとなる異種油の混入や劣化がIRで確認できなかったことから、今回の粘度低下は、潤滑油の製造ロットによる差異、または、潤滑油の分子がせん断作用を受けて低下したことなどが考えられます。粘度低下は、シール部からの漏れ量の増加や、油膜形成に影響し摩耗の促進につながりやすくなることから、定期的な分析により粘度の低下および油の劣化の進行状況を確認することを推奨します。粘度が当社推奨の管理限界値を超えていました。粘度粘度はmm/sと新油値mm/sに比較して、粘度変化率は-.％で、当社推奨の管理限界値である±％を超えていました。粘度粘度はmm/sでした。粘度指数粘度指数はでした。水分はppmと当社推奨の管理限界値の以下であり、良好と判断する。全酸価全酸価は.mgKOH/gと新油値.mgKOH/gに比較して高いものの、IRの結果で油劣化の兆候を示すカルボン酸の吸収が確認されていないことから、良好と判断します。
報告№106-0227 報告№106-0253 | 分析№106-01279 分析№106-01388 | 106-01388 | 濾過前の試料油を分析した結果、前回に比較して計数汚染度がNAS級からD級にランク上昇し、やや不良領域にありました。摩耗粒子形態観察の結果、局部的な金属接触により発生したシビア粒子が比較的多く観察されました。その他に、外部から混入した砂、樹脂等が確認されました。D－SOAPの結果、前回に比較して鉄が.からppmに上昇していました。鉄を使用した箇所、例えば、主軸や軸受の支持部等の鉄系材料を使用した箇所の摩耗が発生していると考えられました。今後、更に摩耗が進行することが懸念されました。これらの障害発生に対する弊害を勘案の上、濾過を実施されることを推奨します。尚、採油時に廃油を実施していない、または、不足している場合は給配油管内の汚染物を採取している可能性がありますので、この点について確認した上で濾過の実施をお願いいたします。
報告№109-09136 報告№111-00363 | 分析№109-001160 分析№111-001642 | 111-001642 | 濾過前の試料油を分析した結果、全てのデータが良好です。尚、RBOTが前回に比較し、min上昇しています。RBOTが上昇した理由は、更油、補給を実施した仮設タンクで他の軸受油と混合して濾過を実施した濾過機配管内や仮設タンクなどに油が残留していた以上のことが考えられます。前回の採油で濾過機採油コックから採油を実施していることから、の可能性が考えられます。但し、今回の分析結果で、酸価および粘度の各データに大きな変化はなく、異種油の混入などは確認されていないため、本試料油は継続使用可能な状態にあります。今後は、今回のRBOT値を基に潤滑油の寿命を評価します。
|  | 113-001435 | 分析の結果、潤滑油の水分が高い値でした。対象設備の軸受は、局部的に油膜が破断してメタル表面に摩耗している箇所があり、部品交換が必要なメタルがあると判断します。また、ピストンリングも摩耗していると推定されることから、交換が必要担っていると推定されます。メタルの点検と交換分析の結果で、メタル成分の錫、アンチモン、亜鉛、銅などが検出されました。これらの成分は、油膜が破断し油膜が健全に形成されない場合に発生することから、軸受の摺動面は摩耗している箇所があると判断します。継続して使用した場合、軸受の焼付き損傷範囲が拡大することや、原動機が使用出来なくなるなどの可能性があるため、メタルの点検と交換を推奨します。尚、メタルの摩耗は、ピストンリングの摩耗が原因となっている可能性が高いと推定されることから、点検ではピストンリングの交換も必要と思われます。更油本試料油の水分濃度は、を超える高い濃度になっていることから、その影響により金属表面で腐食摩耗が発生し、発生した鉄錆等の粒子が潤滑部に噛み込み摩耗が進行することがありますので、更油が必要と判断します。はフェログラフィーおよびSOAP-Tの結果から総合的に判断した結果、継続使用は可能ですが、機器の機能を保持するためにも傾向管理が有用と考えます。フェログラフィー【定量分析：Is値】Is値は異常摩耗の早期発見パラメータのつで、摩耗粒子を定量化するために用います。Is値はの乗と、やや高い値でした。フェログラフィー【定性分析：摩耗粒子および摩耗形態観察】分析結果から比較的多く観察された粒子は、以下の通りでした。正常な摩耗粒子・潤滑状態が正常なマイルド摩耗により発生。Iカップリング発光分光分析【SOAP-T】検出された金属元素から発生箇所を推定すると、以下の通りでした。鉄、鉛、銅、クロム、アンチモン、ニッケル、錫・エンジン部品等リン、亜鉛、カルシウム・添加剤アルミニウム、ケイ素、ナトリウム、マグネシウム・外部混入異物クランクメタルの摩耗SOAP-Tで錫が、ニッケルが、銅がppm検出されたことから、クランクメタルが摩耗していると推定されました。ディーゼルエンジンのクランクメタルは積層構造になっており、一般的にクランクメタルの最表面はホワイトメタル層が存在し、その下にニッケル層、さらにその下には銅と鉛の合金であるケルメット層が存在します。メタルが接触すると、先ずホワイトメタル部が摩耗し、その後、すぐ下のニッケル部まで摩耗し始め、最終的にはケルメット層へと摩耗が進みます。その結果、ホワイトメタル層の主成分である錫や鉛、そしてメタルの第二層のニッケルやケルメット層の銅が検出されます。今回の分析では、これらのメタル製分が検出されていることから、メタルの焼付きによる損傷範囲の拡大を予防するため、メタル交換が必要と判断します。粘度粘度はmm/sでした。本試料油がダフニーマリンSW-であると仮定すると、新油カタログ値mm/sに比較して、粘度変化率が+％となっており、当社推奨の管理限界値である±％以内にあり、良好と判断します。水分はppmと当社推奨の管理限界値を超えていました。酸価、塩基価酸価はmgKOH/g、塩基価はmgKOH/gでした。本試料油がダフニーマリンSW-であると仮定すると、新油カタログ値の塩基価mgKOH/gに比較して、大きな変化はないことから、良好と判断します。
報告№109-09136 報告№112-00091 | 分析№109-001160 分析№112-000276 | 112-000276 | 潤滑油は継続使用可能な状態にあると判断します。粘度、全酸価、IR、RBOTの各データは良好でした。油の余寿命は、使用油の使用期間または使用時間が不明であったため、ご依頼の油の余寿命に関する検討は行えませんでした。ただし、分析の結果で新油値がminであったことから、使用期間を仮にヶ月間と仮定すれば余寿命は十二分にあると言えます。可能であれば、使用期間、あるいは使用時間の情報をご提供下さい。水分は良好でした。
報告№101-0180 外部から混入したケイ素は、前報で述べたとおり、シリコーングリースの混入によるものと考えられました。 | 分析№101-01586 | 101-01586-1 | 摩耗の過酷度を示すフェログラフィーのIs値がの乗とやや高い値を示していました。摩耗粒子の形態観察の結果、ベアリング寿命の指標となるフレーキングにより発生した摩耗粒子と保持器の摩耗粒子が支配的であることから、Is値が高い要因は、フレーキングの発生と保持器の摩耗によるものと考えられました。Is値がの乗を超えると障害が発生する可能性が高いため、継続使用可能な状況にあると考えられますが、運転時間時間経過した時点で再度分析を実施し、摩耗の進行状況を確認されることを推奨します。この油は継続使用可能と判断します。粘度は良好と判断します。粘度はmm/sと新油値.mm/sに比較して、粘度変化率は％で、当社推奨の管理目安である％以内にあり、良好と判断します。水分は良好と判断します。水分はppmと当社推奨の管理目安の以下であり、良好と判断します。全酸価は良好と判断します。全酸価は.mgKOH/gと当社推奨の管理目安のmgKOH/g以下であり良好と判断します。計数汚染度は当社推奨の管理基準値を超えていました。計数汚染度はNAS級以上と当社推奨の管理基準値のNAS級を超えていました。重量汚染度は当社推奨の管理基準値を超えていました。重量汚染度は.mg/mlと当社推奨の管理基準値のmg/mlを超えていました。機器の潤滑状態ベアリング寿命の指標となるフレーキングの発生が確認されました。SOAPの結果、ベアリングの摩耗が確認されました。油中の金属粒子濃度を分析するSOAPの結果、ベアリングの摩耗により発生した鉄がppm、外部から混入したケイ素がppm、油の添加剤成分のリンがppm検出されました。D－SOAPの結果、ベアリングの摩耗が確認されました。油中の金属粒子濃度を分析するD－SOAPの結果、ベアリングの摩耗により発生した鉄がppm、外部から混入した亜鉛が、カルシウムが、ナトリウムが検出されました。フェログラフィーの結果、ベアリング寿命の指標となるフレーキングの発生が確認されました。摩耗の過酷度を示すフェログラフィーのIs値がの乗とやや高い値を示していました。摩耗粒子の形態観察の結果、ベアリング寿命の指標となるフレーキングにより発生した摩耗粒子と保持器の摩耗粒子が支配的であることから、Is値が高い要因は、フレーキングの発生と保持器の摩耗によるものと考えられました。Is値がの乗を超えると障害が発生する可能性が高いため、継続使用可能な状況にあると考えられますが、運転時間時間経過した時点で再度分析を実施し、摩耗の進行状況を確認されることを推奨します。
報告№109-09136 報告№110-00436 | 分析№109-001160 分析№110-001969 | 110-001969 | 潤滑油および転がり軸受は継続使用可能な状態にあるものの、すべり軸受の摩耗が進行することが懸念されるため、以下の対策を推奨します。スラスト軸受は、摺動面が鏡面状態になっている箇所があり、安定した油膜が形成されにくい状態になっていると思われます。AHは、極めて低速で回転することから油膜が形成し難く、摩耗の進行を回避するのは困難と思われますので、定期的な分析により傾向監視することを推奨します。
報告№105-8011 報告№105-0159 | 分析№105-00505 分析№105-01084 | 105-01084 | 本試験は、トライボ診断を実施し、軸受の潤滑状態、汚染状況、油の劣化状態を確認することを目的としました。軸受の潤滑状態転がり軸受の寿命の指標となるフレーキングの発生が確認されていないことから、現在のところ、ベアリングは継続使用可能な状態にあると判断します。汚染状況計数汚染度がNAS級と清浄であるものの、重量汚染度がmg/mlと汚染されていました。油の劣化状態油の劣化状況を確認するために実施した粘度、水分、全酸価、IRの各データが良好であることから、この油は継続使用可能と判断します。
報告№109-09136 報告№111-00689 | 分析№109-001160 分析№111-003520 | 111-003520 | 潤滑油は継続使用可能な状態にあると判断します。分析結果は良好と判断します。粘度粘度は.mm/sと新油値.mm/sに比較して、粘度変化率は-％で、当社推奨の管理限界値である±％以内にあり、良好と判断します。水分は.ppmと当社推奨の管理限界値の以下にあり、良好と判断します。全酸価全酸価はmgKOH/gと新油値mgKOH/g以下にあり、良好と判断します。
報告№108-0411 報告№110-00508 | 分析№108-02744 分析№110-002283 | 110-002283 | Iカップリング発光分光分析供試グリースをSOAP／D－SOAPで分析した結果、検出された金属元素は、鉄、銅、錫、リン、カルシウム、アルミニウム、ナトリウム、マグネシウムでした。これらの検出された金属元素から発生箇所を推定すると鉄、銅、錫・軸受等リン・グリース添加剤カルシウム、ナトリウム、アルミニウム、マグネシウム・増ちょう剤であると思われます。このうち、機械部品が摩耗したと思われる元素はのグループです。フェログラフィー観察された粒子の多くは、潤滑状態が正常なマイルド摩耗で発生する摩耗粒子でした。軸受は継続使用可能な状態にあると判断します。
報告№109-09136 報告№111-00271 | 分析№109-001160 分析№111-001283 | 111-001283 | 軸受は継続使用可能な状態にあると判断します。但し、凝着摩耗の進行が懸念されるため、以下の対策を推奨します。凝着摩耗の進行を監視するため、定期的に分析を実施し、摩耗の進行状況を確認することを推奨します。フェログラフィー異常摩耗の早期発見パラメータとして摩耗粒子を定量化して評価するフェログラフィーのIs値は、前回ののマイナス乗から変化はありませんでした。摩耗粒子の形態で比較的多く観察された粒子は、潤滑状態が正常な場合に発生する摩耗粒子、金属潤滑部が局部的に油膜切れを起して発生するμmサイズのシビア粒子でした。これらの摩耗粒子が観察された場合、潤滑部で発生している摩耗形態は、正常なマイルド摩耗と潤滑状態がやや厳しい凝着摩耗であることが分かります。観察されたμmサイズのシビア粒子は、視野に個と少ないことから、直ちに異常ではないものの、今後さらに摩耗が進行し、転がり軸受の寿命の指標となるフレーキングに進展することが懸念されます。Iカップリング発光分光分析供試のギヤ油を分析した結果、検出された金属元素は、SOAPの結果表に示すように、鉄、鉛、銅、錫、リン、亜鉛、カルシウム、アルミニウム、ケイ素、ナトリウムが検出されました。これらの検出された金属元素から発生箇所を推定すると鉄、鉛、銅、錫・軸受等リン・オイル添加剤亜鉛、カルシウム、アルミニウム、ケイ素、ナトリウム・外部混入異物であると思われます。このうち、機械部品が摩耗したと思われる元素はのグループです。前回に比較して計数汚染度はNAS級からNAS級にランク増加しているものの、当社推奨の管理限界値内にあり、良好でした。分析結果は良好と判断します。計数汚染度計数汚染度はNAS級と当社推奨の管理限界値のNAS級以内にあり、良好と判断します。重量汚染度はmg/mlでした。機器の潤滑状態摩耗粒子の形態観察の結果、潤滑状態が正常な場合に発生する摩耗粒子、金属潤滑部が局部的に油膜切れを起して発生するμmサイズのシビア粒子が観察されました。SOAPSOAPの結果、油の添加剤成分であるリンが検出されました。摩耗により発生する鉄は検出されていないことから、良好と判断します。D－SOAPD－SOAPの結果、摩耗により発生する鉄が検出されました。フェログラフィー異常摩耗の早期発見パラメータであるフェログラフィーのIs値がのマイナス乗と良好の範囲にあるものの、摩耗粒子の形態観察の結果、潤滑状態が正常な場合に発生する摩耗粒子、金属潤滑部が局部的に油膜切れを起して発生するμmサイズのシビア粒子が観察されました。
報告№109-09249 報告№111-00162 | 分析№109-001747 分析№111-000828 | 111-000828_date110920 | 潤滑油および対象設備は継続使用可能な状態であると判断します。油膜切れにより発生した凝着摩耗が確認されているため、今後は定期的に分析を実施し、摩耗の進行状況を確認することを推奨します。次回分析時期は、回転数がrpmと仮定すると、稼動時間が.時間以上経過した時点で摩耗の進行の有無を評価することが可能ですので、これを目安にご検討下さい。フェログラフィー異常摩耗の早期発見パラメータとして摩耗粒子を定量化して評価するフェログラフィーのIs値は、潤滑状態が厳しいの乗でした。摩耗粒子の形態で比較的多く観察された粒子は、潤滑状態が正常な場合に発生する摩耗粒子、外部から混入したと思われる鉄錆等でした。これらの摩耗粒子が観察された場合、潤滑部で発生している摩耗形態は、正常なマイルド摩耗が発生していることが分かります。Iカップリング発光分光分析供試のタービン油を分析した結果、検出された金属は油中金属元素の結果表に示すように、鉄、錫、リン、カルシウム、バリウム、ナトリウムでした。これら検出された金属元素から発生箇所を推定すると、鉄、錫・軸受等リン、カルシウム、バリウム、ナトリウム・外部混入異物であると思われます。このうち、機械部品が摩耗したと思われる元素はのグループです。汚染粒子数は当社推奨の管理限界値に到達していました。フィルタ表面の異物観察で鉄錆、砂、樹脂等が観察されたことから、汚染度が高い要因は、摩耗と外部混入異物の影響と思われます。粘度、全酸価、酸化安定度、有機物・有機化合物の各データは良好でした。分析結果特性低下特性低下に係るパラメータの分析結果は良好と判断します。粘度粘度はmm/sと新油値mm/sに対する粘度変化率は+％で、当社推奨の管理限界値である±％以内にあり、良好と判断します。全酸価添加タービン油の全酸価は、油メーカによって初期値が違うため統一した管理基準を設定するのが困難であることから、当社では管理限界値を設定しておらず、新油分析値との比較及び他の分析項目の結果より全酸価の状態判断を行います。その結果、全酸価は.mgKOH/gと新油値.mgKOH/gに比較して若干高くなっていますが、IRチャートに示すように劣化の兆候として現れるカルボン酸などの有機物・有機化合物の発生が確認されていないことから、良好と判断します。酸化安定度酸化安定度はminであり、当社推奨の管理限界値のmin以上であることから良好と判断します。有機物・有機化合物有機物・有機化合物は、IRチャートによる新油分析値との比較の結果、cm-付近に劣化の兆候を示すカルボン酸の吸収が確認されていないことから、良好と判断します。色相はLであり、新油値のL.に比較して大きな変化はないことから、良好と判断します。汚染に係るパラメータの分析結果は、汚染粒子数は当社推奨の管理限界値に到達していました。水分は.ppmであり、当社推奨の管理限界値の以下であることから良好と判断します。汚染粒子数はNAS級であり、当社推奨の管理限界値のNAS級に到達していました。汚染度物重量はmg/mlであり、当社推奨の管理限界値のmg/ml以内であることから良好と判断します。摩耗フェログラフィーによる摩耗粒子の観察の結果、潤滑状態が正常な場合に発生する摩耗粒子、外部から混入したと思われる鉄錆等が比較的多く観察されました。異常摩耗の早期発見パラメータであるフェログラフィーのIs値がの乗と高く、摩耗粒子の形態観察の結果、潤滑状態が正常な場合に発生する摩耗粒子、外部から混入したと思われる鉄錆等が比較的多く観察されました。金属濃度SOAP法により金属濃度を測定した結果、潤滑箇所で発生する金属接触によって検出される鉄、外部から混入したと思われるリン、カルシウム、バリウムがppm検出されましたが僅かであり良好と判断します。金属濃度酸溶解法により金属濃度を測定した結果、潤滑箇所で発生する金属接触によって検出される鉄が、錫が、外部から混入したと思われるカルシウム、ナトリウムが検出されましたが僅かであり良好と判断します。
報告№105-0052 報告№105-0052 | 分析№105-00385 分析№105-00385 | 105-00385 | 分析の結果、計数汚染度がNAS級以上と当社推奨の管理限界値を超えていました。異常摩耗の早期発見パラメータであるフェログラフィーのIs値がの乗とやや高く、摩耗粒子形態観察で、μmサイズのラビング粒子が観察され、D－SOAPの結果、鉄、銅が検出されました。又、光学顕微鏡写真の結果、外部から混入した鉄錆・砂が多く観察されたことから、汚染が高い要因は、サーボシリンダ内壁及びブッシュの摩耗、外部から混入したと思われる異物の影響と考えられます。今後、汚染物の影響でバルブ類の動作障害やストレーナの目詰まりによる圧力低下等の発生が懸念されるため、至急濾過を実施されることを推奨します。一方、SOAPの結果、ケイ素がppm検出されました。このケイ素は、油の添加剤の消泡剤の主成分ですが、通常、消泡剤のケイ素は～程度ですので、今回検出されたケイ素は消泡剤の可能性は低いと考えられますケイ素は、砂の主成分ですがフェログラフィーでは砂が多く観察されていないことから、外部から混入した砂によるものではないと思われます。シリコングリースをシール部に塗布している場合、このシリコングリースが潤滑油に混入している可能性が考えられます。以上のことから、ケイ素が検出されたのは、の可能性があります。シリコングリースを使用している箇所があるかについてご確認下さい。は良好と判断します。粘度は良好と判断します。粘度はmm/sと新油値mm/sに比較して、粘度変化率は+％で、当社推奨の管理限界値である±％以内にあり、良好と判断します。水分は良好と判断します。水分は.ppmと当社推奨の管理限界値の以下であり、良好と判断します。全酸価は良好と判断します。全酸価は.mgKOH/gと新油値.mgKOH/gに比較して変化はなく、良好と判断します。IRの結果、良好と判断します。IRの結果、油劣化の兆候を示すカルボン酸の吸収が確認されていないことから、良好と判断します。RBOTの結果、良好と判断します。RBOTはminと当社推奨の管理限界値のmin以上であり、良好と判断します。計数汚染度がNAS級以上と当社推奨の管理限界値を超えていました。計数汚染度は当社推奨の管理限界値を超えていました。計数汚染度はNAS級以上と当社推奨の管理限界値のNAS級を超えていました。重量汚染度は良好と判断します。重量汚染度は.mg/mlと当社推奨の管理限界値のmg/ml以内であり、良好と判断します。機器の潤滑状態異常摩耗の早期発見パラメータであるフェログラフィーのIs値がの乗とやや高く、摩耗粒子形態観察で、μmサイズのラビング粒子が観察され、D－SOAPの結果、鉄、銅が検出されました。又、光学顕微鏡写真の結果、外部から混入した鉄錆・砂が多く観察されたことから、汚染が高い要因は、サーボシリンダ内壁及びブッシュの摩耗、外部から混入したと思われる異物の影響と考えられます。一方、SOAPの結果、ケイ素がppm検出されました。このケイ素は、油の添加剤の消泡剤の主成分ですが、通常、消泡剤のケイ素は～程度ですので、今回検出されたケイ素は消泡剤の可能性も考えられます。ケイ素は、砂の主成分ですがフェログラフィーでは砂が多く観察されていないことから、外部から混入した砂によるものではないと思われます。シリコングリースをシール部に塗布している場合、このシリコングリースが潤滑油に混入している可能性が考えられます。以上のことから、ケイ素が検出されたのはの可能性があります。シリコングリースを使用している箇所があるかについてご確認下さい。SOAPの結果、ケイ素が多く検出されました。SOAPの結果、油の添加剤成分であるバリウムがppm、外部から混入したと思われるケイ素がppm検出されました。D－SOAPの結果は良好です。D－SOAPの結果、鉄が、鉛が、銅が、錫が、油の添加剤成分であるバリウムが、外部から混入したと思われるカルシウムがされました。フェログラフィーの結果、μmサイズのラビング粒子が観察されました。異常摩耗の早期発見パラメータであるフェログラフィーのIs値がの乗とやや高く、μmサイズのラビング粒子が観察されました。
報告№106-0467 報告№106-0504 | 分析№106-02677 分析№106-02890 | 106-02890 | トライボ診断により、機器軸受の潤滑状態、潤滑油の劣化状態を診断する。また、本分析データは、劣化傾向を評価し、劣化進展のある程度の予測を行うためのベースデータとし、予防保全に資することを目的とする。分析の結果、異常摩耗の早期発見パラメータであるフェログラフィーのIs値がの乗と高く、観察された摩耗粒子には、微小領域の疲労により発生した疲労摩耗粒子が観察されていることから、摩耗が進行しつつあるものと考えられました。以上のことから、ヶ月以内にトライボ診断を実施し、摩耗の進行速度を監視することを推奨します。このことは、計数汚染度がNAS級とやや高いこと、転がり軸受の摩耗により発生する鉄がSOAPでppm、D－SOAPで検出されたことフェログラフィーの結果、異常摩耗の早期発見パラメータであるIs値がの乗とやや高く、微小領域の疲労により発生した疲労摩耗粒子が観察されたこと以上のことから判断しました。尚、油の劣化度を示す全酸価は.mgKOH/gと、新油値.mgKOH/g以下であり、油劣化の進行は確認されませんでした。
報告№109-09255 報告№109-09255 | 分析№109-001902 分析№109-001902 | 109-001902 | 結論運転再開後、今回の分析項目に計数汚染度、油中金属濃度を追加して、再度分析を実施し、摩耗の進行状況を確認されることを推奨します。次回分析時期は、理論的に計算したところ運転時間が.時間以上経過すれば摩耗の進行状況を確認することができますので、このことを参考に決定されることを推奨します。尚、次回定検前に更油が必要になる可能性がありますので、安全をみて今回定検時に更油を実施することを推奨します。特性低下分析結果は、全項目が良好の範囲にありました。したがって、油の特性低下は認められず良好と判断します。粘度粘度は.mm/sと新油値.mm/sに対する粘度変化率が+.％でした。粘度変化率の推奨管理限界値は、±％以内となっていますが、今回の結果はこの範囲内にあることから、良好と判断します。全酸価全酸価は.mgKOH/gと新油値.mgKOH/g以内にあり、良好と判断します。酸化安定度酸化安定度は、新油値と比較して十分に残存していることが必要ですが、今回の残存率は新油の％となっており、当社推奨の管理限界値の％以上であったことから、良好と判断します。但し、前回の％から今回％に低下しており、この低下傾向が継続した場合、当社推奨の管理限界値の％に到達するのは、年月と推定されます。次回定検前に更油が必要な状態になりますので、今回定検時に更油を実施することを推奨します。汚染水分による汚染は確認されず、良好と判断します。水分濃度水分濃度は、当社推奨の管理限界値の以下のppmであり、良好と判断します。摩耗摩耗粒子の結果、異常摩耗の早期発見パラメータであるIs値がの乗とやや高く、異物の噛み込みなどで発生する切削粒子、金属接触が厳しい場合に発生するシビア粒子がやや多く観察されました。異常摩耗の早期発見パラメータであるフェログラフィーのIs値がの乗とやや高く、摩耗粒子の形態観察の結果、異物の噛み込みなどで発生する切削粒子、金属接触が厳しい場合に発生するシビア粒子がやや多く観察されました。
報告№108-0411 報告№110-00656 | 分析№108-02744 分析№110-003009 | 110-003009 | は、油の粘度変化率、油中のスラッジの発生量などを判断パラメータに、粘度、全酸価、有機物・有機化合物、酸化安定度で評価します。分析の結果、油の粘性を示す粘度は、新油値のmm/sに比較して粘度変化率が+％の.mm/sとほぼ変化はなく、また油中のスラッジの発生量を示す全酸価は、新油値の.mgKOH/gに対して.mgKOH/gでほぼ変化が見られず劣化は確認されていない。さらには有機物・有機化合物の結果でも油が劣化した場合に発生するカルボン酸の発生も確認されず、酸化防止剤の残存量を示す酸化安定度は、限界値minに比較して、十分に残量があるminであった。以上のように、の健全性を示す各パラメータは全て良好であり、潤滑油の劣化は確認されませんでした。油中の水分を計測した結果、水分は.ppmと新油と同等であり、継続使用可能な状態にあることが確認されました。潤滑油は継続使用可能な状態にあると判断します。
報告№109-09094 報告№110-00717 | 分析№109-000915 分析№110-002788 | 110-002788 | は良好と判断します。尚、RBOTがminと新油値のminに比較してmin減少していました。このまま継続使用した場合、この減少傾向から限界値に到達するのは、別紙図RBOTの減少傾向に示すように年月と推定されました。残りの継続使用期間は、約年ヶ月であると予測されます。潤滑油は継続使用可能な状態にあると判断します。≪状態監視とパラメータ≫分析の目的および各分析のパラメータは以下の通りです。特性低下目的：油の分析結果から、や劣化傾向ならびに添加剤の消耗程度、残存寿命などを確認する。粘度JISK全酸価JISK赤外線吸収スペクトルJISK酸化安定度試験JISK汚染目的：油の分析結果から、砂塵あるいは水・異種油などによるや、異物混入の有無を確認する。水分JISK計数汚染度JISB重量汚染度JISB光学顕微鏡観察摩耗目的：油中の摩耗粒子を分析する事により、回転・摺動部の潤滑状態、摩耗劣化の程度、余寿命などを解析する。摩耗診断電子顕微鏡観察JISKX線マイクロアナリシス油中金属濃度）JISK≪分析結果≫特性低下粘度：良好粘度値mm/sの新油値mm/sに対する変化率は+.％であり、当社推奨の管理限界値±％以内に留まっています。全酸価：良好全酸価は新油値の.mgKOH/gに比較し高くはあるものの、有機物・有機化合物試験の結果で油劣化の兆候を示すカルボン酸の吸収が見られないことから、問題は無いと判断します。赤外線吸収スペクトル：良好酸化安定度試験：良好酸化安定度試験の結果、数値minは当社推奨の管理限界値min以上に留まっており、現時点での使用は可能と判断します。汚染水分：良好水分値は当社推奨の管理限界値以内に留まっています。計数汚染度：今回は実施していません。重量汚染度：今回は実施していません。光学顕微鏡観察：今回は実施していません。摩耗摩耗診断電子顕微鏡観察・X線マイクロアナリシス：今回は実施していません。油中金属濃度：今回は実施していません。
報告№109-09136 報告№113-00033 | 分析№109-001160 分析№113-000089 | 113-000089 | 潤滑油および対象設備は継続使用可能と判断します。はフェログラフィーおよびSOAP/D-SOAPの結果から総合的に判断した結果、正常な状態にあると考えられます。フェログラフィー【定量分析：Is値】Is値は異常摩耗の早期発見パラメータのつで、摩耗粒子を定量化するために用います。今回のIs値はのマイナス乗と低い値でした。フェログラフィー【定性分析：摩耗粒子および摩耗形態観察】分析結果から観察された全ての粒子量は少でした。Iカップリング発光分光分析【SOAP/D-SOAP】検出された金属元素から発生箇所を推定すると、以下の通りでした。鉄、錫、亜鉛・シリンダ内壁、ポンプ内部等リン・添加剤カルシウム、アルミニウム、ナトリウム・外部混入異物計数汚染度、重量汚染度は共に良好でした。IRは良好でした。
報告№109-09094 報告№110-00147 | 分析№109-000944 分析№110-000600 | 110-000600 | 有機物・有機化合物試験で検出されたピークには新グリースと異なるピークが検出されました。結論IRの結果で新油と異なるピークが確認されたことから、グリース名が違うか、或いは、異種グリースが混入した可能性が考えられますので、確認する必要があります。≪状態監視とパラメータ≫分析の目的および各分析のパラメータは以下の通りです。特性低下目的：グリースの分析結果から、グリースの物理的性状や劣化傾向などを確認する。全酸価JISK赤外線吸収スペクトルJISKちょう度JISK滴点JISK摩耗目的：グリース中の摩耗粒子を分析する事により、回転・摺動部の潤滑状態、摩耗劣化の程度、余寿命などを解析する。摩耗診断電子顕微鏡観察JISKX線マイクロアナリシス油中金属濃度）JISK≪分析結果≫特性低下全酸価：良好全酸価.mgKOH/gは新油値の.mgKOH/g以内にあることから問題は無いと判断します。赤外線吸収スペクトル：良好ちょう度：良好ちょう度値はと当社推奨の管理限界値であるから以内に留まっています。滴点：良好滴点はと当社推奨の管理限界値であるから以内に留まっています。摩耗摩耗診断電子顕微鏡観察・X線マイクロアナリシス：今回は実施していません。油中金属濃度：今回は実施していません。
報告№103-6040 | 分析№103-00943 | 103-00943 | 臨時分析・濾過前の試料油を分析した結果、摩耗は安定していると判断します。これらのことは、前回に比較して、SOAP／D-SOAPの鉄及び錫濃度に変化がなく、異常摩耗の早期発見パラメータであるフェログラフィーのIs値が、.と前回の.に比較して変化がなく、摩耗粒子形態観察で、前回見られた厳しい金属接触により発生するシビア粒子が減少していたことから判断しました。
報告№106-0334 報告№106-0334 | 分析№106-01756 分析№106-01756 | 106-01756 | 分析の結果、全てのデータが良好であることから、本試料油は継続使用可能であり、軸受の潤滑状態も正常と判断します。この油は継続使用可能と判断します。粘度は良好と判断します。粘度はmm/sと管理限界値以内にあり、良好と判断します。水分は良好と判断します。水分はppmと管理限界値の以下にあり、良好と判断します。全酸価は良好と判断します。全酸価は.mgKOH/gと新油データの.mgKOH/gに比較して高い値であるものの、IRの結果で油劣化の兆候を示すカルボン酸が確認されていないことから、良好と判断します。IRは良好と判断します。IRの結果、油劣化の兆候を示すカルボン酸の吸収が確認されていないことから、継続使用可能な状態にあると考えられます。計数汚染度、重量汚染度、共に良好と判断します。計数汚染度は良好と判断します。計数汚染度はNAS級と当社推奨の管理限界値のNAS級以内にあり良好と判断します。重量汚染度は良好と判断します。重量汚染度は.mg/mlと当社推奨の管理限界値のmg/ml以内にあり良好と判断します。機器の潤滑状態フェログラフィーの結果、異常摩耗の早期発見パラメータであるIs値が.と良好の範囲にあり、潤滑状態は良好と判断します。SOAPは良好と判断します。SOAPの結果、摩耗により発生する鉄および錫が検出されていないことから、良好と判断します。又、油の添加剤成分であるリンが検出されました。D－SOAPの結果、鉄が検出されました。D－SOAPの結果、摩耗により発生する鉄が検出されました。フェログラフィーの結果、継続使用可能な状態にあると判断します。フェログラフィーの結果、異常摩耗の早期発見パラメータであるIs値が.と良好の範囲にあることから、継続使用可能な状態にあると判断します。
報告№109-09136 報告№113-00353 | 分析№109-001160 分析№113-001389 | 113-001389 | 潤滑油は継続使用可能な状態にあると判断します。粘度、全酸価、IR、RBOTの各データは良好でした。水分は良好でした。
報告№108-0411 報告№110-00186 | 分析№108-02745 分析№110-000725 | 110-000725 | ・摩耗状態摩耗状態は、潤滑油中に含まれる金属成分とその濃度を調査し、調査の結果から評価します。金属元素と濃度の分析は、試料油を以上の高温で発光させ、その光を分光器で分光し、分光によって得られた光の強度と金属固有の波長とから元素を特定するIカップリング発光分光分析法を用います。今回の試料はディーゼルエンジン油でしたが、検出された金属元素は、SOAPの結果表に示すように、鉄、鉛、銅、クロム、アンチモン、錫、リン、亜鉛、カルシウム、アルミニウム、ケイ素、ナトリウム、マグネシウムでした。これら検出された金属元素から発生箇所を推定すると、鉄、鉛、銅、クロム、アンチモン、錫・エンジン部品リン、亜鉛、カルシウム、マグネシウム・オイル添加剤アルミニウム、ケイ素、ナトリウム・外部混入異物であると思われます。このうち、機械部品が摩耗したと思われる元素はのグループです。検出された金属の粒子は、潤滑状態が正常な場合に発生するマイルド摩耗粒子であったことから、潤滑部ではマイルド摩耗が発生していることが分かりました。この摩耗状態は、異常摩耗の早期発見パラメータであるフェログラフィーのIs値であらわされますが、Is値がの乗と高い範囲にあり、シリンダ、ピストンリング、カムロール、クランクメタル等の潤滑部の摩耗は進行しつつあると推定されます。 ・粘度がmm/sと新油カタログ値の.mm/sに比較して、粘度変化率は-％で、当社推奨の管理限界値である±％を超えていました。一般に、内燃機関における粘度低下は、熱分解と低粘度油の混入、そして油種・油名の間違いなどが考えられます。熱分解による粘度低下は、燃焼による高温の影響でオイルが熱分解し低分子化することで低下しますが、同時にオイルの酸化防止剤も消耗し、その結果として全酸価が低下したり、あるいは熱分解によって粘着性のある劣化物も生成し、スラッジ量が増加したりするという現象がみられます。本試料油の場合は、分析の結果から全酸価の変化やスラッジ量の増加が見られないことから熱分解による粘度低下の可能性は低いと思われます。一方、低粘度油が混入して粘度が低下するケースでは、エンジン燃焼室から未燃焼燃焼がオイルに混入した場合が考えられます。オイルに引火点の低い燃料油が混入すると、エンジン内での異常燃焼の発生につながることがあり、十分な注意が必要です。エンジン油中は適正な粘度範囲で使用していないと油膜切れなどによる金属接触が発生する場合がありますので、粘度低下には注意が必要です。水分はppmと当社推奨の管理限界値を超えていました。今後、水分の影響で発錆し、その影響で摩耗が発生する懸念があります。結論対象設備は継続使用可能な状態にあるものの、潤滑油は以下の対策が必要です。対処方法について今後の対策は、オイルの一部を更油する部分更油や、全更油により水分濃度を管理限界値以下にし、腐食や摩耗などにより二次的に発生する摩耗を予防することを推奨します。次回診断の推奨について本機関の潤滑部は、水分濃度の改善により継続使用が可能な状況ですので、これらの対策を実施された場合は、その直後に今回と同様の分析を実施し、今後傾向管理をするための初期値を取ることを推奨します。初期値を取った後の分析周期は、ヶ月後、ヶ月後、年後とし、良好な状態が継続していることが確認できたら、年目以降は年に度程度とされることを推奨します。水分の除去ができない場合は、分析項目は今回同様とし、分析周期を短周期にされることを推奨します。分析周期は、運転状況により検討する必要があります。また、理論的に採油周期を検討する必要がありますので、油の循環の有無および循環量、機関の回転数をお知らせ下さい。尚、を示す粘度、全酸価、全塩基価、IRのデータは新油データを基準として評価しています。今回は当社に新油データがなかったためカタログ値で判断しましたが、今後は現在充填用に使用している新油を分析し、そのデータを基準に管理されることを推奨します。粘度、水分は当社推奨の管理限界値を超えていました。油の劣化状況をより精密に判定するには新油との比較が必要です。現在使用している貴排水機場保有の新油をご提供下さい。粘度粘度はmm/sと新油カタログ値.mm/sに比較して、粘度変化率は-％で、当社推奨の管理限界値である±％を超えていました。尚、粘度は現在使用している貴排水機場保有の新油分析結果を基準に管理する方法が望ましく、次回分析までに新油をご提供下さい。水分はppmと当社推奨の管理限界値のを超えていました。全酸価全酸価はmgKOH/gと新油カタログ値mgKOH/gに比較して高いものの、IRの結果で油劣化の兆候を示すカルボン酸の吸収が確認されていないことから、良好と判断します。尚、全酸価は現在使用している貴排水機場保有の新油の分析結果を基準に管理する方法が望ましいため、新油をご提供下さい。全塩基価全塩基価はmgKOH/gと新油カタログ値.mgKOH/g以上であることから、良好と判断します。尚、全塩基価は現在使用している貴排水機場保有の新油分析結果を基準に管理する方法が望ましく、次回分析まで新油をご提供下さい。IRIRの結果、油劣化の兆候を示すカルボン酸の吸収が確認されていないことから、良好と判断します。尚、IRは現在使用している貴排水機場保有の新油の分析結果を基準に管理する方法が望ましいため、新油をご提供下さい。計数汚染度は清浄でした。計数汚染度計数汚染度はNAS級と清浄でした。重量汚染度はmg/mlでした。粒度分布粒度分布は.～.μmの範囲にあり、.μmにピークが確認されました。機器の潤滑状態摩耗粒子診断の結果、潤滑状態が正常な場合に発生するマイルド摩耗粒子が比較的多く観察されました。SOAPによる油中金属濃度SOAPによる油中金属濃度の結果、鉄、鉛、銅、クロム、油の添加剤成分と思われるリン、亜鉛、カルシウム、マグネシウム、外部から混入したと思われるアルミニウム、ケイ素が検出されました。SOAPによる油中金属濃度SOAPによる油中金属濃度の結果、鉄、鉛、クロム、アンチモン、錫、油の添加剤成分と思われるリン、亜鉛、カルシウム、マグネシウム、外部から混入したと思われるアルミニウム、ナトリウムが検出されました。摩耗粒子診断摩耗粒子診断の結果、異常摩耗の早期発見パラメータであるIs値がの乗と高く、潤滑状態が正常な場合に発生するマイルド摩耗粒子が比較的多く観察されました。
報告№108-0387 報告№109-00050 | 分析№108-02609 分析№109-000234 | 109-000234 | 分析の結果、摩耗粒子の形態観察で異物の噛み込みなどで発生する切削粒子がやや多く観察されたことから、摩耗形態は切削摩耗であることが分かりました。切削摩耗は、異物が混入していない状態に比較して、摩耗進行速度が速く注意が必要です。今後さらに摩耗が進行することが懸念されるため、定期的に分析を実施し、摩耗の進行状況を確認されることを推奨します。これらのことは、異常摩耗の早期発見パラメータであるフェログラフィーのIs値がの乗と良好の範囲にあるものの、摩耗粒子の形態観察の結果、異物の噛み込みなどで発生する切削粒子がやや多く観察されたことSOAP／D－SOAPの結果、鉄が検出されたこと以上のことから判断しています。
報告№106-0227 報告№106-0326 | 分析№106-01279 分析№106-01718 | 106-01718 | 分析の結果、異常摩耗の早期発見パラメータであるフェログラフィーのIs値がの乗とやや高い値を示していました。摩耗粒子形態観察の結果、外部から混入した鉄錆がやや多く観察されたことから、汚染の要因は、摩耗粒子ではなく、外部から混入した異物によるものと考えられました。通常、このような異物が多く見られる場合、異物が軸受摺動面に噛み込み摩耗が進行することが懸念されます。しかし、採油前の排油量がドレン配管分であり、ドレン配管に残留していた汚染物を採取した可能性もあります。今回の分析結果では、軸受は継続使用可能な状況にあると判断できますので、今後は、油槽内を十分にフラッシングを実施するとともに、充填油は濾過を実施することを推奨します。また、可能であれば、機器運転直後とヶ月後の回分析を実施し、汚染状態および摩耗の進行状況を確認されることを併せて推奨します。これらのことは、異常摩耗の早期発見パラメータであるフェログラフィーのIs値がの乗とやや高く、摩耗粒子形態観察の結果、外部から混入した鉄錆がやや多く観察されたことフィルタ写真で外部から混入した鉄錆、砂が見られたこと以上のことから判断しました。尚、採油前の排油量がドレン配管分であり不足していた可能性も考えられます。今後の採油はドレン配管分の油量の～倍程度排油を行ってから、採油を実施されることを推奨します。
報告№108-5048 報告№108-5048 | 分析№108-01973 分析№108-01973 | 108-01973 | 定期的に実施している振動診断の結果、カップリング側軸受に損傷が発生した場合に確認される周波数帯に管理値内ではあるがピークが確認された。、汚染度、潤滑状態を確認する。分析の結果、計数汚染度、重量汚染度共に当社推奨の管理限界値を超えていました。異常摩耗の早期発見パラメータであるフェログラフィーのIs値がの乗と高く、摩耗粒子の形態観察で疲労摩耗により発生する摩耗粒子、金属接触が厳しい場合に発生するシビア粒子、外部から混入したと思われる鉄錆等が多く観察されました。これらの摩耗粒子をSEM・XMAで詳細に観察した結果、鉄およびマンガンを含む粒子が多く観察されました。また、SOAP／D－SOAPで鉄が検出され、フィルタ表面の異物観察で鉄錆、砂等が多く観察されたことから、汚染度が高い要因は、摩耗と外部混入異物の影響と考えられました。観察された摩耗粒子から、摩耗形態は疲労摩耗が支配的で、その中に油膜切れにより発生する凝着摩耗が若干混在していることが判りました。以上のことから、本軸受は疲労の進展期に入っており、転がり軸受の寿命の指標となるフレーキングに進展することが懸念されます。今後は、油槽内を濾過、更油、そして清掃により清浄にすると共に、清浄にしてから時間以上経過した時点で再度分析を実施し、摩耗の進行状況を確認することを推奨します。尚、振動データの測定は、測定頻度を早め、軸受の損傷周波数のピークが増大してくるようであれば、計画を立てて軸受を交換することを併せて推奨します。は良好と判断します。粘度は良好と判断します。粘度はmm/sと新油値mm/sに比較して、粘度変化率は+％で、当社推奨の管理限界値である±％以内にあり、良好と判断します。水分は良好と判断します。水分はと当社推奨の管理限界値の以下であり、良好と判断します。全酸価は良好と判断します。全酸価は.mgKOH/gと新油値.mgKOH/gに比較して変化はなく、良好と判断します。IRの結果、良好と判断します。IRの結果、油劣化の兆候を示すカルボン酸の吸収が確認されていないことから、良好と判断します。RBOTの結果、良好と判断します。RBOTはminと当社推奨の管理限界値のmin以上であり、良好と判断します。計数汚染度、重量汚染度共に当社推奨の管理限界値を超えていました。計数汚染度は当社推奨の管理限界値を超えていました。計数汚染度はNAS級以上と当社推奨の管理限界値のNAS級を超えていました。重量汚染度は当社推奨の管理限界値を超えていました。重量汚染度はmg/mlと当社推奨の管理限界値のmg/mlを超えていました。機器の潤滑状態観察された摩耗粒子から判る形態は、疲労摩耗が支配的で、その中に若干油膜切れにより発生する凝着摩耗が混在していることが判りました。SOAPの結果、鉄が検出されました。SOAPの結果、鉄、油の添加剤成分として含まれている場合がるリン、亜鉛、バリウム、外部から混入したと思われるケイ素が検出されました。D－SOAPの結果、鉄が検出されました。D－SOAPの結果、鉄、鉛、銅、油の添加剤成分として含まれている場合がある亜鉛、バリウム、外部から混入したと思われるカルシウム、ナトリウムが検出されました。フェログラフィーの結果、金属接触が厳しい場合に発生するシビア粒子、疲労摩耗粒子、外部から混入したと思われる鉄錆等がやや多く観察されました。異常摩耗の早期発見パラメータであるフェログラフィーのIs値がの乗と高く、摩耗粒子の形態観察の結果、金属接触が厳しい場合に発生するシビア粒子、疲労摩耗粒子、外部から混入したと思われる鉄錆等がやや多く観察されました。
報告№109-09136 報告№112-00259 | 分析№109-001160 分析№112-001042 | 112-001042 | 潤滑油および対象設備は継続使用可能な状態にあると判断します。フェログラフィーの結果から判断した結果、正常な状態にあると考えられます。フェログラフィー【Is値】Is値は異常摩耗の早期発見パラメータのつで、摩耗粒子を定量化するために用います。今回のIs値はのマイナス乗と低い値でした。フェログラフィー【摩耗粒子および摩耗形態】分析結果から比較的多く観察された粒子は、以下の通りでした。正常な摩耗粒子・潤滑状態が正常なマイルド摩耗により発生。前回に比較して計数汚染度はNAS級からNAS級にランク上昇しているものの、当社推奨の管理限界値内にあり、良好でした。．前回同様に粘度、水分、酸価、IRの各データは良好でした。
報告№109-09136 | 分析№109-001160 | 113-002901 | 今回までに回実施してきた分析の結果、摩耗状態に関するパラメータは良好の範囲にあったことから、現時点では減速機の分解点検は必要ないと判断します。定期的な分析年間に回分析を実施し、その分析結果が良好であったことから、今後は年毎に定期的な分析を行い、摩耗推移を監視することを推奨します。は、フェログラフィーおよびSOAP/D-SOAPの結果から総合的に判断した結果、正常な状態にあると考えられます。フェログラフィー【異常摩耗指数：Is値】Is値は異常摩耗の早期発見パラメータのつで、摩耗粒子を定量化するために用います。前回に比較してIs値は-レベルからレベルに上昇しているものの、正常値です。表の限界値到達予測時間は、減速機におけるIs値の限界値の目安に到達する時間を示しており、直ちに異常となるわけではないことから、参考値として考え、今後も分析による傾向監視を継続することが有用です。フェログラフィー【定性分析：摩耗粒子および摩耗形態観察】観察された全ての粒子量は少でした。Iカップリング発光分光分析【SOAP-T】検出された金属元素から発生箇所を推定すると、以下の通りでした。鉄、亜鉛・ギヤ、軸受等リン、モリブデン・添加剤カルシウム、アルミニウム・外部混入異物
|  | 10602340 | 分析NO － 年月日 トライボシステム診断レポート会社名 ○○殿 分析項目 機種 新油 粘度指数 流動点 機番・使用箇所 ラインサブドラム缶 粘度 引火点 油名 キャッスルクリーンSE/CCフルート 水分 全塩基価 油種 エンジンオイル 全酸価 銅板腐食 採油日 年月日 NAS等級 粘度 他情報 重量汚染度 摩耗状態の判定良好注意要処置汚染状態の判定良好注意要処置良好注意要処置総合考察＜＞粘度指数はであった。粘度は.mm/s、粘度はmm/sであった。水分は.ppmであった。全酸価はmgKOH/gであった。汚染度NAS級＜、重量汚染度.mg/mlであった。流動点はであった。引火点はであった。全アルカリ価は.mgKOH/gであった。銅板腐食はaであった。
報告№109-09302 報告№109-09302 | 分析№109-002165 分析№109-002165 | 109-002165 | 泡立ち試験の結果は、一般的には消泡性能が低下していると判断できる値の-でしたが、前回同様に新油値の-と同レベルにあったため、良好と判断します。また、を示す粘度、水分、全酸価の各データが良好の範囲にあることから、本試料油は継続使用可能と判断します。尚、水分がppmと新油値ppmに比較してやや高い値でした。使用油であるAlphasynPGは、ポリグリコールベースの合成ギヤオイルであるため、水分を吸収しやすい特性があります。そのため、今回は前回のppmからppm増加しppmとなっています。今後は、水分濃度の増加と、水分による腐食摩耗の発生に注意することを推奨します。機器の潤滑状態潤滑状態指数はの乗と濾過設備のない機器であれば正常な潤滑状態にあると判断できますが、ギヤボックスの油系統にはインラインフィルタとオフラインフィルタがあり、粒子の大部分は捕捉されることから、異常な摩耗状態が発生しても正常な潤滑状態にあると誤認してしまう可能性があります。潤滑状態を解析評価するには、フィルタの濾過効率を考慮する必要がありますが、今回の試料は解析評価に必要なメッシュサイズとポンプの吐出量が不明であるため定量的な評価を行うことができませんでした。そのため、発生した摩耗粒子の形態から解析を試みました。摩耗粒子の形態観察の結果、～μmサイズの鉄系摩耗粒子が比較的多く観察されましたが、観察された粒子から判断する潤滑状態は、直ちに異常となる潤滑状態ではありませんが、発生した摩耗痕が起点となって今後更に摩耗が進行することがあります。また、使用しているフィルタサイズによっては、μm以上の粒子がフィルタに捕捉されている可能性もあることから、可能であればヶ月後に再度分析を実施し、摩耗の進行状況を確認することを推奨します。尚、フィルタの捕捉の影響による誤認を避けるため、これまでの採油箇所に加え、インラインフィルタとオフラインフィルタの捕捉物も分析し、その結果から潤滑状態を評価することを提案します。フィルタ捕捉物の分析を実施する際には、フィルタ使用時間の情報をご提供いただけますようお願い致します。泡立ち試験の結果、消泡性能が低いと判断できる値であるものの、新油と同レベルにあると判断します。水分が新油に比較して高い値です。使用油であるAlphasynPGは、ポリグリコールベースの合成ギヤオイルであるため、水分を吸収しやすい特性があります。今後は、水分濃度の増加と水分の影響による腐食摩耗の発生に注意されることを推奨します。粘度粘度は.mm/sと新油値.mm/sに比較して、粘度変化率は-％で、当社推奨の管理限界値である±％以内にあり、良好と判断します。粘度粘度は.mm/sとなっています。粘度指数粘度指数はとなっています。泡立ち試験泡立ち試験は-と新油と同レベルにあり、消泡性能が新油と同レベルにあると判断します。水分はppmと新油値より高い値となっています。全酸価全酸価はmgKOH/gと新油値.mgKOH/gに比較して高いものの、IRの結果で油劣化の兆候を示すカルボン酸の吸収が確認されていないことから、良好と判断します。機器の潤滑状態摩耗粒子の形態観察の結果、ギヤ歯面の摩耗で発生したと推定される～μmサイズの摩耗粒子が観察されています。摩耗粒子診断異常摩耗の早期発見パラメータである潤滑状態指数がの乗と正常の範囲にあるものの、摩耗粒子の形態観察の結果、ギヤ歯面の摩耗で発生したと推定される～μmサイズの摩耗粒子が観察されています。
報告№109-09136 報告№111-00192 | 分析№109-001160 分析№111-001020 | 111-001020_date110927 | スラッジが多く観察されました。このスラッジは、粘着性があり、バルブ類の動作障害を引き起こすことが懸念されるため、対策が必要です。対策内容TS－の投与と濾過スラッジを無害化する当社製清浄分散剤TS－の投与と濾過を推奨します。なお、TS－投与および濾過の詳細な方法については、当社営業窓口にお問い合わせ下さい。重量汚染度は当社推奨の管理限界値を超えていました。フィルタ表面の異物観察で表面が薄茶色であることから、汚染度が高い要因は、スラッジの影響と思われます。粘度粘度はmm/sでした。本試料油は、VGの規格値内にあることから、良好でした。水分はppmと当社推奨の管理限界値内にあり、良好でした。全酸価・IR全酸価は.mgKOH/gでした。当社に新油データがないため比較することは出来ませんでしたが、IRの結果で油劣化の兆候を示すカルボン酸の吸収が確認されていないことから、良好の範囲にありました。
報告№105-0410 報告№105-0410 | 分析№105-02708 分析№105-02708 | 105-02708 | 分析の結果、μm未満のマイクロフレーキングが確認されているものの、ベアリングは継続使用可能な範囲にあると判断します。計数汚染度は良好と判断します。計数汚染度は良好と判断します。計数汚染度はNAS級と当社推奨の管理限界値のNAS級以内にあり良好と判断します。重量汚染度はmg/mlでした。重量汚染度はmg/mlでした。機器の潤滑状態分析の結果、μm未満のマイクロフレーキングが確認されているものの、ベアリングは継続使用可能な範囲にあると判断します。SOAPの結果、鉄が検出されました。SOAPの結果、摩耗により発生した鉄が検出されました。D－SOAPの結果、鉄および銅が検出されました。D－SOAPの結果、摩耗により発生した鉄および銅が検出されました。フェログラフィーの結果、継続使用可能な状態にあると判断します。フェログラフィーの結果、μm未満のマイクロフレーキングが確認されているものの、ベアリングは継続使用可能な範囲にあると判断します。
報告№108-0227 報告№110-00097 | 分析№108-01664 分析№110-000379 | 110-000379 | SOAP／D－SOAPの結果、潤滑油中からは鉄が検出されました。検出された金属は、粒子の観察結果からはフレッティングにより発生する赤錆でした。これらのことから、潤滑部ではフレッティング摩耗が発生していることが分かりました。本軸受は、転がり軸受寿命の指標としている摩耗粒子が観察されなかったことから、フレーキングは発生していないものの、異常摩耗の早期発見パラメータであるフェログラフィーのIs値がの乗とやや高い範囲にあることから、潤滑状態はやや厳しい状態にあると思われます。本機は、回転数が毎分rpmと極めて低速であることから、潤滑状態が厳しくなっている要因は、良好な油膜の形成が難しいためと思われます。潤滑状態が厳しくても、回転数が低速であることから、潤滑状態の急変はないと思われますが定期的な分析による監視が必要です。観察されたフレッティングは、転がり軸受で発生する場合、以下の箇所が考えられます。軸と内輪内面軸受箱と外輪外面軌道輪と転動体今後、フレッティングにより発生する赤錆が転がり軸受軌道面に噛み込み、噛み込み傷が起点となって、転がり軸受の寿命の指標となるフレーキングへ進展することが懸念されます。結論軸受は継続使用可能な状態にあるものの、以下の対策が必要です。今後、フレッティング摩耗の進行を監視するため、定期的に分析を実施し、摩耗の進行状況を確認されることを推奨します。次回分析の時期を理論的に求めたところ、最短で約時間となります。この時間は、油中汚染物が均一になるために必要とする時間であり、この時間を経過すれば、再分析の結果から状態の傾向を確認することが可能となりますので、これを参考に次回分析時期を検討されることを提案します。計数汚染度は良好でした。計数汚染度計数汚染度はNAS級と当社推奨の管理限界値のNAS級以内にあり、良好と判断します。重量汚染度は.mg/mlでした。機器の潤滑状態フェログラフィーの結果、フレッティングにより発生する赤錆が比較的多く観察されました。SOAPSOAPの結果、摩耗により発生する鉄、油の添加剤成分であるリンが検出されました。D－SOAPD－SOAPの結果、摩耗により発生する鉄が検出されました。フェログラフィー異常摩耗の早期発見パラメータであるフェログラフィーのIs値がの乗とやや高く、摩耗粒子の形態観察の結果、フレッティングにより発生する赤錆が比較的多く観察されました。
報告№109-09136 報告№112-00253 | 分析№109-001160 分析№112-001012 | 112-001012 | 酸化防止剤の減少が確認されたため、以下の対策を推奨します。更油酸化防止剤の減少が確認されており、今後、酸化劣化により基油の劣化に進展することが懸念されるため、安全をみて更油を実施することを推奨します。粘度、全酸価の各データは良好でした。IRIRの結果、cm-付近のピークが減少しており、酸化防止剤の減少が確認されました。RBOTRBOTはminと、新油値minに比較して％に減少していることが確認されました。水分は良好でした。
報告№108-8018 報告№108-8018 | 分析№108-03213 分析№108-03213 | 108-03213 | 分析の結果、観察された摩耗粒子は、異物の噛み込みなどで発生する切削粒子と金属接触が厳しい場合に発生するシビア粒子で、中でもシビア摩耗粒子は比較的多く観察されました。異常摩耗の早期発見パラメータであるフェログラフィーのIs値が、混合潤滑の初期段階であるの乗であったこことから、継続使用は可能と思われますが、観察された摩耗形態が切削摩耗と凝着摩耗であり、特に、切削摩耗が観察された場合の軸受寿命は分の程度に低下することが知られていることから今後の摩耗進行には十分な注意が必要です。本軸受は、転がり軸受の寿命の指標となるフレーキングの発生が確認されておらず、またIs値もの乗であることから継続使用は可能な状態にあると判断できますが、継続使用する場合、切削摩耗により発生した傷が起点となってフレーキングに進展することも考えられるため、運転再開後に再度分析を実施し、摩耗の進行状況を確認されることを推奨します。一方、潤滑油の基本性状の粘度および、特性低下を知るパラメータである全酸価、有機物・有機化合物、酸化安定度は、各データとも良好な範囲内にあり、特性低下は認められなかったことからこの油は継続使用可能と判断します。特性低下全ての項目が良好な範囲にあったことから特性低下は認められず良好と判断します。粘度は良好と判断します。粘度はmm/sと新油値mm/sに比較して、粘度変化率は+.％で、当社推奨の管理限界値である±％以内にあり、良好と判断します。全酸価は良好と判断します。全酸価は.mgKOH/gと新油値.mgKOH/g以内にあり、良好と判断します。有機物・有機化合物の結果、良好と判断します。有機物・有機化合物の結果、油劣化の兆候を示すカルボン酸の吸収が確認されていないことから、良好と判断します。酸化安定度の結果、良好と判断します。酸化安定度はminと当社推奨の管理限界値のmin以上であり、良好と判断します。色相は良好と判断します。色相はL.と新油値のL.に変化はなく、良好と判断します。汚染は良好と判断します。水分は良好と判断します。水分はppmと当社推奨の管理限界値の以下であり、良好と判断します。汚染粒子数は良好と判断します。汚染粒子数はNAS級と当社推奨の管理限界値のNAS級以内にあり、良好と判断します。汚染物重量は良好と判断します。汚染物重量は.mg/mlと当社推奨の管理限界値のmg/ml以内にあり、良好と判断します。摩耗摩耗粒子の結果、異物の噛み込みなどで発生する切削粒子、金属接触が厳しい場合に発生するシビア粒子がやや多く観察されています。摩耗粒子の結果、異物の噛み込みなどで発生する切削粒子、金属接触が厳しい場合に発生するシビア粒子がやや多く観察されています。異常摩耗の早期発見パラメータであるフェログラフィーのIs値がの乗とやや高く、摩耗粒子の形態観察の結果、異物の噛み込みなどで発生する切削粒子、金属接触が厳しい場合に発生するシビア粒子がやや多く観察されています。金属濃度SOAPの結果は良好です。金属濃度SOAPの結果、金属元素は検出されていません。金属濃度酸溶解法の結果は良好です。金属濃度酸溶解法の結果、鉄、外部から混入したと思われるナトリウムが検出されています。
報告№108-0411 報告№110-00656 | 分析№108-02744 分析№110-003011 | 110-003011 | は、油の粘度変化率、油中のスラッジの発生量などを判断パラメータに、粘度、全酸価、有機物・有機化合物、酸化安定度で評価します。分析の結果、油の粘性を示す粘度は、新油値のmm/sに比較して粘度変化率が+％の.mm/sとほぼ変化はなく、また油中のスラッジの発生量を示す全酸価は、新油値の.mgKOH/gに対して.mgKOH/gでほぼ変化が見られず劣化は確認されていない。さらには有機物・有機化合物の結果でも油が劣化した場合に発生するカルボン酸の発生も確認されず、酸化防止剤の残存量を示す酸化安定度は、限界値minに比較して、十分に残量があるminであった。以上のように、の健全性を示す各パラメータは全て良好であり、潤滑油の劣化は確認されませんでした。油中の水分を計測した結果、水分は.ppmと新油と同等であり、継続使用可能な状態にあることが確認されました。潤滑油は継続使用可能な状態にあると判断します。
報告№104-0378 報告№105-6023 | 分析№104-02669 分析№105-00745 | 105-00745 | オーバーホール前の油の劣化状況、汚染状態、および機器の潤滑状態を確認するために精点Aを実施しました。その結果、全酸価が大きく上昇し、油槽内がスラッジで錆びたり、腐食したりすることが考えられました。そのため、大至急更油の必要があると判断します。PTFEを使用した軸受の場合、PTFE自身による断熱効果で油温が上昇気味になりやすく、その影響で潤滑油も酸化しやすくなることが知られています。既に夏季ピークに入っていますが、軸受の損傷のことを考えた場合、計画的に停止を取ってでも更油される事を強く推奨します。全酸価が推奨基準を超えて運転した場合、錆びの発生と同時に、このような全酸価では急激な粘度上昇になりやすく、仮に全酸価の急上昇と共に粘度も急上昇した場合、油膜形成不安定による振動発生の原因にもなりますので、更油は不可欠です。大至急更油してください。尚、全酸価上昇の影響と思われる銅の溶出がSOAP／D-SOAPで確認され銅を使用した箇所の溶出および摩耗が考えられます。銅を使用した箇所は、例えば、冷却水用配管が考えられますが、その他に銅は樹脂軸受の樹脂と台金の接合部に使用されており、可能性は低いと思われますが、この部分が溶出する可能性も考えられます。いずれの想定でも、直ちに異常な状態を示す値ではありませんので、オーバーホール時に銅を使用した箇所や接合状態に異常がないかを確認してください。銅の発生箇所が冷却水用配管であった場合、配管取付部に緩みが生じ、緩みが生じたことで配管が振動し、継手部がはずれたり、銅配管に亀裂が生じる場合がありますので、オーバーホール時には冷却水用配管の取付部の緩み等の確認をされることを併せて推奨します。これらのことは、全酸価が前回に比較して.mgKOH/gから.mgKOH/gに上昇し、当社推奨の管理限界値を超えていたことIRで油劣化の兆候を示すカルボン酸の吸収が見られたことSOAP／D－SOAPで、銅が検出されたこと以上のことから判断しました。
報告№102-0279 | 分析№102-02766 | 102-02766 | 分析の結果、転がり軸受軌道面で油膜切れによる凝着摩耗が発生しています。軌道面に発生した損傷が起点となって疲労摩耗が進展する場合があるため、運転再開後時間経過した時点で再度分析を実施し、摩耗の進行状況を確認されることを推奨します。これらのことは、フェログラフィーの結果、異常摩耗の早期発見パラメータがと良好の範囲にあるものの、凝着摩耗により発生した大型のシビア粒子が多くみられることから判断できます。
報告№108-5113 報告№108-5113 | 分析№108-03785 分析№108-03785 | 108-03785 | 初期試験を実施し、前回データと照合した結果、油中摩耗粒子の増加が確認されています。油中粒子の分析油中の粒子濃度は、油膜破断による発生や、油槽内などでの沈降が均衡したところで一定、いわゆる平衡状態になりますが、このバランスが崩れると増加する場合と減少する場合とに分かれます。増加した場合は、発生と減少の均衡が崩れ、摩耗の発生や外部混入が始まったことを示し、またこれとは反対に、減少した場合は発生量が減少しているか、或いは、減少量が大きくなっていることを示し、特に減少は、汚染状態や潤滑状態が良好であることを示唆しています。本軸受の場合、油中粒子濃度が増加しています。油中粒子の増加は、フェログラフィーによる摩耗粒子の観察結果で外部から混入した鉄錆などの異物がやや多く観察されたことから、摩耗ではなく外部から混入した異物によるものであることが分かりました。SOAP／D－SOAPでメタルの主成分である錫濃度に変化がないことから、摩耗は安定していると判断できます。但し、計数汚染度がNAS級とやや高く、摩耗粒子およびフィルタ表面の異物観察で外部から混入したと思われる鉄錆、砂等が観察されているため、今後これらの異物が軸受摺動面に噛み込み摩耗が進行することが懸念されます。ヶ月以内に初期試験を実施し、摩耗の進行状況を確認されることを推奨します。これらのことは、前回に比較して、SOAP／D-SOAPの鉄および錫濃度に変化がなく、異常摩耗の早期発見パラメータであるフェログラフィーのIs値がの乗と良好の範囲にあるものの、摩耗粒子の形態観察の結果、外部から混入したと思われる鉄錆、砂等が観察されたこと計数汚染度はNAS級からNAS級にランク増加したことフィルタ表面の異物観察でも鉄錆、砂が多く観察されたこと以上のことから判断しています。潤滑油の基本特性潤滑油の基本特性を示すIRは、良好の範囲にあることから継続使用可能と判断します。
報告№102-6171 | 分析№102-03230 | 102-03230 | 初期試験を実施した結果、初期のなじみ摩耗が発生していたと考えられます。今回のようになじみ過程で大型の切削粒子、シビア粒子が観察された場合は、なじみ過程が正常に終了していない場合があり、異常摩耗に進展することも懸念しなければなりません。なじみ過程が正常な状態で終了した場合、切削粒子、シビア粒子は観察される事が少なく、従って、今回のなじみ過程では、局部的な金属接触がごく一部で発生したと考えられます。この接触が、既に正常な状態に推移しているか、或いは、進行しているのかを確認するためには、ヶ月毎に回目の初期試験を実施されることを推奨します。これらのことは、異常摩耗の早期発見パラメータであるフェログラフィーのIs値が、と良好の範囲にあるものの、摩耗粒子の形態観察の結果、異物の噛み込み、金属表面の微小突起により発生する切削粒子、金属接触が厳しい場合に発生するシビア粒子が多く観察されたことから判断します。
|  | 114-000811 | 分析の結果、は良好の範囲にあることから、継続使用可能と判断します。対象設備は継続使用可能な状態にあると判断します。但し、異常摩耗の早期発見パラメータであるフェログラフィーのIs値がレベルと高く、摩耗粒子の形態観察で潤滑状態が正常な場合に発生する摩耗粒子、金属接触が厳しく、且つ、摩擦熱が高い場合に発生する黒錆が比較的多く観察されていることから、シリンダ摺動面やポンプ内部では、厳しい摩耗状態であると推定されます。また、SOAPの結果で亜鉛が検出されています。この亜鉛は、銅と同時に検出されていることから、銅合金を使用した箇所、例えばブッシュなどの摩耗が発生していると思われます。今後、バルブ類の動作障害等が発生することが懸念されるため、以下の対策を推奨します。定期的な分析今後懸念される凝着摩耗の進行を監視するため、定期的に分析を実施することを推奨します。
報告№107-4545 報告№108-0460 | 分析№107-02185 分析№108-03176 | 108-03176 | トライボ診断を実施し、潤滑油の変色原因を検討する。一般に、潤滑油が変色する原因は以下のつが考えられます。摩耗粒子の増加油の劣化汚染粒子の混入異種油の混入水分の混入これらの推定される原因を以下の分析結果から確認しています。の中でも基本性状である粘度は、新油データとの比較が必要ですが、測定の結果では粘度がVGの規格値外になっていた水分がと当社推奨の管理限界値を大きく超えていた摩耗により発生したと思われる鉄、鉛、銅、外部から混入したと思われるケイ素が検出された以上のことから、潤滑油の変色は、・ギヤ歯面や転がり軸受の軌道面で発生した摩耗粒子の増加・銅、鉛を使用した箇所の摩耗・外部から混入したと思われる砂等の異物の混入・異種油および水分の混入が複合して発生していると考えられます。但し、の油の劣化を確認する項目の全酸価、IRが依頼項目には入っていなかったため確認できませんでした。
報告№109-09554 報告№109-09554 | 分析№109-003457 分析№109-003457 | 109-003457 | ・汚染度前回に比較して計数汚染度はNAS級からNAS級にランク減少しました。・摩耗状態異常摩耗の早期発見パラメータであるフェログラフィーのIs値が前回に比較してのマイナス乗から乗に桁上昇したものの、良好の範囲にありました。潤滑状態は正常であると思われます。・粘度、水分、全酸価、IRの各データは前回同様に良好の範囲にありました。結論現在のところ、潤滑油および軸受は継続使用可能な状態にあると判断します。
報告№109-09136 報告№111-00707 | 分析№109-001160 分析№111-003561 | 111-003561 | 潤滑油および軸受は継続使用可能な状態にあると判断できますが、水車修理後の初期値としては油中の汚染度が高すぎることが判りました。そのため、以下の対策を推奨します。濾過油中の汚染度が高く、観察された異物等が軸受摺動面に噛み込み、初期の汚染度により汚染が摩耗を進行させることがあることから、可能であれば濾過を推奨します。再分析今回の分析により汚染度は管理基準より高いことが分かったことから、再分析により軸受の摩耗状況を確認することを推奨します。再分析は、夏季の負荷期前を推奨します。フェログラフィー異常摩耗の早期発見パラメータとして摩耗粒子を定量化して評価するフェログラフィーのIs値は、潤滑状態が正常なの乗でした。摩耗粒子の形態で比較的多く観察された粒子は、潤滑状態が正常な場合に発生する摩耗粒子金属潤滑部が局部的に油膜切れを起して発生するシビア粒子局部的に高圧・高温となる場合に発生するフリクションポリマ外部から混入したと思われる鉄錆、砂等でした。これらの摩耗粒子が観察された場合、潤滑部で発生している摩耗形態は、正常なマイルド摩耗潤滑状態がやや厳しい凝着摩耗であり、そして局部的ではあるものの高圧・高温の箇所が発生していることも分かります。フリクションポリマは、潤滑油が摺動面に押し込められ高圧状態になると同時に、圧縮熱により高温状態になった結果、基油自身が重合反応を起こし生成することが知られています。そのため、高圧高温状態の解消がなされなければ、潤滑油の劣化が進行し、粘度上昇に因る潤滑異常に進展する場合があります。Iカップリング発光分光分析供試の潤滑油を分析した結果、検出された金属元素は、SOAPの結果表に示すように、鉄、銅、錫、亜鉛、カルシウム、バリウム、ナトリウムでした。検出されたこれらの金属元素から発生箇所を推定すると鉄、銅、錫・軸受等バリウム・オイル添加剤亜鉛、カルシウム、ナトリウム・外部混入異物であると思われます。このうち、機械部品が摩耗したと思われる元素はのグループです。計数汚染度はやや高く、重量汚染度は管理限界値を超えていました。フィルタ表面の異物観察で鉄錆、砂等が観察されたことから、汚染度が高い要因は、摩耗と外部混入異物の影響と思われます。IR、RBOTの各データは良好でした。
|  | 10302535 | 分析NO － 年月日 トライボシステム診断レポート会社名 ○○殿 分析項目 機種 新油 粘度指数 流動点 機番・使用箇所 ライン 粘度 引火点 油名 ダフニースーパーハイドロAT 水分 比重 油種 作動油 全酸価 銅板腐食 採油日 年月日 NAS等級 粘度 他情報 重量汚染度 摩耗状態の判定良好注意要処置汚染状態の判定良好注意要処置良好注意要処置総合考察＜＞粘度指数はであった。粘度は.mm/s、粘度はmm/sであった。水分はppmであった。全酸価は.mgKOH/gであった。汚染度NAS級＜、重量汚染度.mg/mlであった。流動点はであった。引火点はであった。密度は.g/cmであった。銅板腐食はaであった。
報告№104-0124 報告№105-0094 | 分析№104-00956 分析№105-00624 | 105-00624 | 本トライボ診断は、潤滑油を分析し、分析結果から機器の潤滑状態を評価することを目的としました。診断の結果、ギヤ歯面ではすべり接触によるやや厳しい金属接触が発生していることが分かりました。この摩耗は、現時点ではμm程度の非常に小さな領域の摩耗であり、直ちに異常に結びつくものではありませんが、この摩耗が起点となって、今後更に摩耗が進行する場合がありますので、念のためヶ月以内に再度分析を実施し、摩耗の進行状況を確認されることを推奨します。これらのことは、以下のことから判断しました。異常摩耗の早期発見パラメータであるフェログラフィーのIs値がの乗とやや高く、摩耗粒子形態観察の結果、異物の噛み込みにより発生する切削粒子、金属接触が厳しい場合に発生するシビア粒子が観察されたことSOAP／D－SOAPの結果、ギヤの摩耗により発生した鉄が検出されたこと尚、減速機のバックラッシの増加を確認するためには、歯車のタイプ形状、モジュール、歯幅、歯数などの情報が必要です。是非、ご提供下さい。
報告№109-09136 報告№111-00666 | 分析№109-001160 分析№111-003352 | 111-003352_date120321 | トライボロジーを活用した設備診断法による結果、対象設備は継続使用可能な状態にあると判断します。但し、油中金属分析の結果から、軸受メタルの成分である鉛が、錫がppm検出されたことから、今後もメタル摩耗の進行を傾向監視するため、以下の対策を推奨します。定期的な分析メタルの摩耗の進行が懸念されるため、今後は定期的に分析を実施し、摩耗の進行状況を確認することを推奨します。フェログラフィー異常摩耗の早期発見パラメータとして摩耗粒子を定量化して評価するフェログラフィーのIs値は、潤滑状態が厳しいの乗でした。摩耗粒子の形態で比較的多く観察された粒子は、潤滑状態が正常な場合に発生する摩耗粒子金属潤滑部が局部的に油膜切れを起して発生するシビア粒子金属接触が厳しく、且つ、摩擦熱が高い場合に発生する黒錆局部的に高圧・高温となる場合に発生するフリクションポリマでした。これらの摩耗粒子が観察された場合、潤滑部で発生している摩耗形態は、正常なマイルド摩耗潤滑状態がやや厳しい凝着摩耗であり、そして局部的ではあるものの高圧・高温の箇所が発生していることも分かります。フリクションポリマは、潤滑油が摺動面に押し込められ高圧状態になると同時に、圧縮熱により高温状態になった結果、基油自身が重合反応を起こし生成することが知られています。そのため、高圧高温状態の解消がなされなければ、潤滑油の劣化が進行し、粘度上昇に因る潤滑異常に進展する場合があります。Iカップリング発光分光分析供試の潤滑油を分析した結果、検出された金属元素は、SOAP-Tの結果表に示すように、鉄、鉛、錫、リン、亜鉛、カルシウム、ナトリウム、マグネシウムでした。検出されたこれらの金属元素から発生箇所を推定すると鉄、鉛、錫・エンジン部品リン、亜鉛、カルシウム・オイル添加剤ナトリウム、マグネシウム・外部混入異物であると思われます。このうち、機械部品が摩耗したと思われる元素はのグループです。鉛を使用した箇所の摩耗・溶出SOAP-Tで鉛が検出されました。鉛の影響については、別紙鉛および銅を使用した箇所の摩耗・溶出を御覧ください。計数汚染度計数汚染度はNAS級以上と汚染されていましたが、これはNAS等級～μmのレンジが級以上でありました。フィルタ表面の異物観察で金属片、鉄錆、砂、すす等が観察されたことから、汚染度が高い要因は、摩耗、エンジンオイルの反応生成物と外部混入異物の影響と思われます。潤滑油は、潤滑状態にすぐに悪影響を与える領域に達していませんので、今後の運転時間や運転状況が、特に変化のない運転であれば、この潤滑油は少なくても年間は継続使用可能な状態にあると判断します。今後、NAS等級のμm以上のレンジが級以上を超える場合は、潤滑状態に悪影響を与えるため定期的な分析を実施し、汚染度の進行状況を確認することを推奨します。粒度分布粒度分布は.～μmの範囲にあり、.μmにピークが確認されました。μm以下の粒子が多いことから、これらの微小サイズの粒子は燃焼して発生したすす等であると推定されました。潤滑は、H～Hの間、時間使用されましたが、粘度、水分、酸価、IRの各項目のデータは総合的に判断して良好でした。潤滑油は、今後の運転時間や運転状況が、特に変化のない運転であれば、少なくても年間は継続使用可能な状態にあると判断します。粘度は良好と判断します。粘度は、当社推奨の管理限界値内にあり、潤滑状態も正常な範囲にあることからも良好な状態であると判断します。水分は良好と判断します。水分は、当社推奨の管理限界値の以下にあり良好と判断します。酸価は良好と判断します。酸価は、新油値mgKOH/gからやや高い値を示しているものの、IRの結果で油劣化の兆候を示すカルボン酸が確認されていないことから良好と判断します。塩基価は良好と判断します。塩基価は、当社推奨の管理限界値mgKOH/gより高い値を示していることから良好と判断します。IRは良好と判断します。IRの結果、IRチャートに示すように新油に比較して変化がなく、油劣化兆候を示すカルボン酸の吸収も確認されていなかったことから良好と判断します。
報告№109-09136 報告№111-00053 | 分析№109-001160 分析№111-000201 | 111-000201 | 更油からの使用時間をもとに潤滑油の余寿命を評価したところ、潤滑油は次回定検まで使用可能と判断できました。次回定検時に更油を実施しない場合は、酸化安定度を知るための分析を実施し、余寿命を確認することを推奨します。酸化安定度はminであり、当社推奨の管理限界値のmin以上であることから、良好と判断します。
報告№109-09136 報告№113-00619 | 分析№109-001160 分析№113-002646 | 113-002646 | 異常摩耗の早期発見のパラメータであるIs値は、レベルとやや高い値でした。また、潤滑部の摩耗が認められたため、定期的に潤滑油分析を実施し、摩耗推移を監視することが有用と考えます。フェログラフィーで観察された代表的な粒子は、以下の通りです。正常な摩耗粒子・潤滑状態が正常なマイルド摩耗により発生。シビア粒子・潤滑状態がやや厳しい凝着摩耗により発生。極微小領域で油膜切れが発生したことを示します。シビア粒子は、摩擦面が将来的に異常摩耗へ進展する可能性を示唆しているため、傾向監視が有用と思われます。詳細は、別紙傾向監視が必要な摩耗粒子をご覧ください。メタルの摩耗SOAP-Tでメタルの主成分である錫がppm、鉛がppm、銅がppm検出されたことから、メタルが局所的に摩耗していると推定されます。ディーゼルエンジンのメタルは、別紙ディーゼルエンジンのメタルの摩耗に示すように、一般的にホワイトメタル層、ニッケル層、銅と鉛の合金であるケルメット層の順に積層構造になっています。今回、ケルメット層の銅、鉛が検出されたことから、ホワイトメタルの一部が摩耗により消失し、その下にあるケルメット層の摩耗が発生している可能性があります。現在のところ低濃度であることから継続使用に支障がない範囲であると判断しますが、今後、摩耗が進行し異常摩耗に進展することを防止するため、傾向分析による摩耗推移の監視が有用です。計数汚染度はNAS級を超え、汚染されていました。粒度分布の中心粒径が.μmと極めて小径であることから、燃焼時に発生したすすが汚染物の主体であると推定されます。また、フィルタ残渣に金属片が確認されたことから、すすに加えて摩耗粒子が汚染度を高めている要因と考えられます。粘度、水分、酸価、塩基価、IRの各データは良好です。
報告№109-09136 報告№111-00470 | 分析№109-001160 分析№111-002180 | 111-002180 | エンジン摺動部は継続使用可能な状態にあると判断します。但し、シリンダ内壁や軸受摺動面、カムおよびカムローラで摩耗の進行が懸念されるため、以下の対策を推奨します。摩耗の進行を監視するため、定期的に分析を実施し、摩耗の進行状況を確認することを推奨します。フェログラフィー異常摩耗の早期発見パラメータとして摩耗粒子を定量化して評価するフェログラフィーのIs値は、前回のの乗からマイナス乗に低下しており、潤滑状態が安定していることを示していました。摩耗粒子の形態で比較的多く観察された粒子は、潤滑状態が正常な場合に発生する摩耗粒子でした。これらの摩耗粒子が観察された場合、潤滑部で発生している摩耗形態は、正常なマイルド摩耗であることが分かります。Iカップリング発光分光分析供試のディーゼルエンジン油を分析した結果、検出された金属元素は、SOAP-Tの結果表に示すように、鉄、銅、ニッケル、錫、リン、カルシウム、バリウム、ナトリウム、マグネシウムが検出されました。これらの検出された金属元素から発生箇所を推定すると鉄、銅、ニッケル、錫・エンジン部品カルシウム、マグネシウム・オイル添加剤リン、バリウム、ナトリウム・外部混入異物であると思われます。このうち、機械部品が摩耗したと思われる元素はのグループです。メタルの摩耗程度SOAP-Tの結果、メインメタルやクランクメタルの主成分である錫が検出されました。.採油の分析後に全量更油を実施したことから、.採油時の錫濃度と今回の錫濃度を積算しました。この積算した錫濃度からメタルの摩耗程度を確認しました。確認方法は、下式およびの通りです。錫の摩耗体積＝錫濃度×-×油量×.×÷錫密度・＝.×-××.×÷.＝平均的な摩耗深さ＝摩耗体積÷摩耗面積×・＝÷×＝.計算の結果、摩耗深さは.μm摩耗しています。一般的にホワイトメタルのオーバーレイ厚さは、薄くてもμm程度はありますので、これに比較して十分に小さく、良好な状態にあると考えられます。但し、当該ディーゼルエンジンは、潤滑油をタンク容量Lに対して、月平均Lの潤滑油を補給しているとの情報がございますので、直近の更油日をお知らせ下さい。錫濃度を補正して再計算いたします。尚、観察された摩耗形態がマイルド摩耗が支配的であるため可能性としては低いと思われますが、仮にクランクメタルの上メタル個に摩耗が集中したとすると、摩耗深さは.μmとなります。オーバーレイの厚さをμm程度とすると、オーバーレイは既に摩耗していることになります。クロムの摩耗体積SOAP-Tの結果、カム・カムロールの主成分であるクロムの濃度はでした。年月の更油からの累積濃度はとなります。この累積濃度から求めた摩耗体積はcmになりました。カムおよびカムローラのサイズから摩耗面積が分かれば、摩耗深さを計算することが出来ますので、情報の提供をお願いします。粒度分布粒度分布は.～μmの範囲にあり、μmにピークが確認されました。μm以下の粒子が多いことから、燃焼して発生したすす等であることが分かります。分析結果粒度分布粒度分布は.～μmの範囲にあり、μmにピークが確認されました。μm以下の粒子が多いことから、燃焼して発生したすす等であることが分かります。機器の潤滑状態機器の潤滑状態は良好と判断します。SOAP-TSOAP-Tの結果、ニッケル、油の添加剤成分であるカルシウム、マグネシウム、外部から混入したと思われるリン、ナトリウムが検出されました。SOAP-TSOAP-Tの結果、鉄、銅、錫、油の添加剤成分であるカルシウム、外部から混入したと思われるリン、バリウム、ナトリウムが検出されました。フェログラフィー異常摩耗の早期発見パラメータであるIs値がのマイナス乗と良好の範囲にあることから、潤滑状態は正常と判断します。
報告№109-09136 報告№112-00588 | 分析№109-001160 分析№112-002429 | 112-002429 | 、汚染状態、摩耗状態潤滑油および対象設備は継続使用可能な状態にあると判断します。但し、SOAP-Tのカルシウム濃度が非常に高く、観察された油中粒子には、異物の切削作用の影響で発生する切削摩耗や、油膜が局部的に破断する凝着摩耗で発生した摩耗粒子が観られたことから、今後の摩耗進行を傾向監視するため、＜以下のに示す＞対策を推奨します。余寿命予測余寿命は、転がり軸受の場合、当社の経験からIs値が指数関数的に上昇していることが確認されています。この経験を基にフェログラフィーのIs値と稼働日数から余寿命を予測しました。前回と今回の回のIs値から限界値のの乗に到達予測日は、年月と推定されました。次回点検でピストンリングとメタル摩耗の点検と更油当該機の油中からカルシウム化合物が高い濃度で検出されたため、この化合物がコンロッドメタルやクランクメタルの摩耗を促進させる懸念があります。化合物発生の原因は、ピストンリングの摩耗によって燃焼ガスのシール性が低下し、燃焼ガス中の硫黄分と油中のカルシウム添加剤が反応するためと考えられます。そのため、次回点検では第一にピストンリングの摩耗状態の点検を推奨すると共に、第二に、更油を推奨します。また、クランクメタルの一部では積層構造になっている再上部層のホワイトメタルが摩耗し、第二層のニッケル層が軽度に摩耗している箇所があると推定されます。摩耗範囲は限定的だと思われますので、直ちに異常ではないものの、次回点検ではピストンリングと共にメタル摩耗も点検を推奨します。定期的なトライボ診断トライボ診断は、潤滑油を分析し、潤滑油の性状を調査して継続使用が可能か、更油すべきかの評価を行うことはもとより、ギヤや転がり軸受、すべり軸受などの潤滑状態も評価する設備診断技術ですが、農業用の設備では稼働率にもよるものの年に回程度の診断により、そのデータの変化から異常の兆候を早期に発見することや、分解点検の必要性を判断することが可能となります。今回の分析データでは、潤滑油中に摩耗速度の早い摩耗形態の切削摩耗および凝着摩耗が確認されたことから、今後も定期的な分析診断により設備状態を把握することを推奨します。はフェログラフィーおよびSOAP-Tの結果から総合的に判断した結果、傾向管理が必要な状態にあると考えられます。フェログラフィー【定量分析：Is値】Is値は異常摩耗の早期発見パラメータのつで、摩耗粒子を定量化するために用います。今回のIs値はの乗とやや高い値でした。フェログラフィー【定性分析：摩耗粒子および摩耗形態観察】分析結果から比較的多く観察された粒子は、以下の通りでした。正常な摩耗粒子・潤滑状態が正常なマイルド摩耗により発生。切削粒子・異物や金属表面の微小突起による切削摩耗により発生。フリクションポリマ・局部的に高圧・高温となる場合に発生。砂等・外部から混入したと考えられます。観察された摩耗粒子の中でも切削粒子、フリクションポリマは、注意が必要です。切削摩耗は、他の摩耗形態に比較して摩耗進行速度が速く注意が必要で、定期的なトライボ診断による状態監視が必要と考えます。切削摩耗の原因となる混入異物が残留している場合、この異物により切削摩耗が継続して発生する可能性があります。フリクションポリマは、潤滑油が摺動面に押し込められ高圧状態になると同時に、圧縮熱により高温状態になった結果、基油自身が重合反応を起こし生成することが知られています。そのため、高圧高温状態の解消がなされなければ、潤滑油の劣化が進行し、粘度上昇に因る潤滑異常に進展する場合があります。Iカップリング発光分光分析【SOAP-T】検出された金属元素から発生箇所を推定すると、以下の通りでした。鉄、鉛、ニッケル、錫・エンジン部品リン、亜鉛、カルシウム・添加剤バリウム、ナトリウム、マグネシウム・外部混入異物メタルの摩耗SOAP-Tで軸受メタルの主成分である錫がppm検出されました。潤滑状態が直ちに異常にならないと思われますが、メタル成分が検出されていることからメタルの一部に油膜切れが発生していることの証です。一般にポンプ場の稼働率は低稼働率であり、起動停止回数が多い傾向にあるため、本機のメタル成分の増加要因は起動停止時に油膜切れが生じて発生していると推定されます。一定期間経過後に再分析し、傾向監視によるメタルの摩耗状態を確認する必要があると思われます。カルシウムの析出SOAP-Tの結果、カルシウムが.ppmと高い値でした。エンジン油中にカルシウム化合物がやや高い濃度で検出された場合、この化合物がコンロッドメタルやクランクメタル摺動面に噛み込んで摩耗させたり、メタルに埋め込まれて摩耗を促進させたりする原因になるなどの悪影響を生じることが当社の研究結果から判明しています。この影響については、別紙カルシウムの析出をご覧ください。計数汚染度計数汚染度は、NAS級以上と汚染されていました。重量汚染度は、.mg/mlでした。光学顕微鏡写真重量汚染度で濾過したフィルタ表面上の夾雑物を光学顕微鏡で観察した結果、鉄錆、砂、カルシウム化合物等が観察されました。粒度分布粒度分布は.～.μmの範囲にあり、.μmにピークが確認されました。μm以下の粒子が多いことから、燃焼して発生したすす等であることが分かります。は良好と判断します。粘度粘度は、.mm/sと新油値mm/sに比較して、粘度変化率は+.％で、当社推奨の管理限界値である±％以内にあり、良好と判断します。水分は、.ppmと当社推奨の管理限界値の以下にあり、良好と判断します。酸価は、mgKOH/gと新油値mgKOH/gに比較して高いものの、IRの結果で油劣化の兆候を示すカルボン酸の吸収が確認されていないことから、良好と判断します。塩基価は、mgKOH/gと当社推奨の管理限界値のmgKOH/g以上であることから、良好と判断します。IRIRチャートの結果、新油と使用油のスペクトルパターンはほぼ一致し、また、油劣化の兆候を示すカルボン酸の吸収が確認されていないことから、良好と判断します。
報告№109-09136 報告№111-00571 | 分析№109-001160 分析№111-002669 | 111-002669 | 濾過前の試料油を分析した結果、全てのデータが良好です。尚、RBOTが前回に比較し、min増加しています。RBOTが増加した理由は、更油、補給を実施した仮設タンクで他の軸受油と混合して濾過を実施した濾過機配管内や仮設タンクなどに油が残留していた以上のことが考えられます。お客様情報の～にはいずれにも該当せず、原因は分かりませんでした。但し、今回の分析結果で、酸価および粘度の各データに大きな変化はなく、異種油の混入などは確認されていないため、本試料油は継続使用可能な状態にあります。今後は、今回のRBOT値を基に潤滑油の寿命を評価します。
報告№109-09219 報告№109-09219 | 分析№109-001659 分析№109-001659 | 109-001659 | 分析の結果、摩耗の安定が確認され、潤滑油も継続使用可能と判断します。これらのことは、前回に比較して、計数汚染度はランク減少し、SOAP／D-SOAPの鉄および錫濃度に変化がないこと異常摩耗の早期発見パラメータであるフェログラフィーのIs値が×のマイナス乗と良好の範囲にあること以上のことから判断しています。は良好と判断します。粘度は良好と判断します。粘度はmm/sと新油値mm/sに比較して、粘度変化率は+％で、当社推奨の管理限界値である±％以内にあり、良好と判断します。水分は良好と判断します。水分はppmと当社推奨の管理限界値の以下であり、良好と判断します。全酸価は良好と判断します。全酸価は.mgKOH/gと新油値.mgKOH/gに比較して高いものの、IRの結果で油劣化の兆候を示すカルボン酸の吸収が確認されていないことから、良好と判断します。IRの結果、良好と判断します。IRの結果、油劣化の兆候を示すカルボン酸の吸収が確認されていないことから、良好と判断します。RBOTの結果、良好と判断します。RBOTはminと当社推奨の管理限界値のmin以上であり、良好と判断します。は良好と判断します。計数汚染度は良好と判断します。計数汚染度はNAS級と当社推奨の管理限界値のNAS級以内にあり、良好と判断します。重量汚染度は良好と判断します。重量汚染度は.mg/mlと当社推奨の管理限界値のmg/ml以内にあり、良好と判断します。機器の潤滑状態機器の潤滑状態は正常と判断します。SOAPの結果は良好です。SOAPの結果、油の添加剤成分であるリンがppm、バリウムがppm、外部から混入したと思われるケイ素がppm検出されています。軸受の摩耗を示す錫は検出されていないことから、良好と判断します。D－SOAPの結果は良好です。D－SOAPの結果、油の添加剤成分であるバリウムが、外部から混入したと思われるカルシウム、ナトリウムが共に検出されています。フェログラフィーの結果は良好です。異常摩耗の早期発見パラメータであるフェログラフィーのIs値が×のマイナス乗と良好の範囲にあり、潤滑状態は正常と判断します。
報告№105-6050 報告№107-0445 | 分析№105-01529 分析№107-02573 | 107-02573 | 今回の採油は、ドレンバルブから機器停止中に実施しているため、油中粒子が均一に分散している油循環中に比較し沈降の影響を受け、分析データが高濃度に出る可能性があると思われます。今回の分析は以上のことを踏まえて結果を検討しました。分析の結果、計数汚染度がNAS級、異常摩耗の早期発見パラメータであるIs値がの乗と、いずれもやや高い値を示していました。これは採油の影響でやや高くなっていると思われますが、摩耗粒子形態観察で異物の噛み込みにより発生した切削粒子が観察されていることから、摩耗が進行する状況にある可能性があります。今後、更に摩耗が進行することが懸念されるため、ヶ月以内に再度分析を実施し、摩耗の進行状況を確認することを推奨します。尚、機器の潤滑状態をより正確に知るには、粒子の沈降の影響を極力抑え、油中粒子が均一な分散状態に近い状態での採油が望ましく、そのため対象機器の運転中、または停止直後に採油を実施されることを推奨します。また、バックラッシの増加量を分析結果から計算し、CBMによる傾向監視に役立てる事が出来ますので、構造が確認できる図面、ギヤの形式、歯形、モジュール、歯数、回転数、増速比、歯幅をお知らせ下さい。計算結果を報告します。
報告№108-0204 報告№108-0250 | 分析№108-01503 分析№108-01805 | 108-01805 | 、汚染度、軸受の潤滑状態を確認する。分析の結果、摩耗粒子およびフィルタ表面の異物観察で外部から混入したと思われる鉄錆、砂、樹脂等がやや多く観察されたものの、正常な潤滑状態下で発生した摩耗粒子が支配的であることから、対象設備の潤滑状態は正常な状態にあると判断します。尚、を示す粘度、水分、全酸価、IRの各データは良好の範囲にあることから、この油は継続使用可能と判断します。
報告№107-6029 報告№107-0417 | 分析№107-02237 分析№107-02287 | 107-02287 | 、汚染度、軸受の潤滑状態を確認する。今回の採油は、恒設ドレンラインから機器停止中に全量抜き取り時に合わせて実施している。抜き始め、抜き終わりなど採油のタイミングが不明のため、油中粒子が均一に分散している油循環中に比較し沈降の影響を受け、分析データが高濃度に出る可能性があると思われます。分析の結果、循環中の採油に比較してデータが高目に出る可能性があるにも関わらず、計数汚染度が若干高くなっているものの、異常摩耗の早期発見パラメータがのマイナス乗と良好の範囲にあり、且つ、SOAP／D－SOAPで摩耗により発生した金属元素がほとんど検出されていないことから、機器の潤滑状態は正常であることが確認されました。又、油の基本特性を示す粘度、水分、全酸価、IRの各データは全て良好の範囲にあり、この油は継続使用可能と判断します。但し、D－SOAPで亜鉛が検出され、フィルタ写真でフィルタ表面がうす茶色になっていました。フィルタ表面がうす茶色になっていた原因は、SOAPで亜鉛が検出されたことから、この亜鉛が析出してスラッジとなった亜鉛メッキなどの亜鉛を多く含む箇所が剥離した以上のことが考えられました。現時点では軸受の潤滑には影響はほとんどないと思われますが、亜鉛を含む材料を使用した箇所を調査するとともに、定期的にトライボ診断を実施し、亜鉛増加の有無を確認することを推奨します。機器の潤滑状態をより正確に知るには、粒子の沈降の影響を極力抑え、油中粒子が均一な分散状態に近い状態での採油が望ましく、そのため対象機器の運転中、または停止直後に採油を実施されることを併せて推奨します。
報告№109-09501 報告№109-09501 | 分析№109-003093 分析№109-003093 | 109-003093 | グリースの物理的性状は良好と判断します。グリースは継続使用可能な状態にあると判断します。≪状態監視とパラメータ≫分析の目的および各分析のパラメータは以下の通りです。特性低下目的：グリースの分析結果から、グリースの物理的性状や劣化傾向などを確認する。全酸価JISK赤外線吸収スペクトルJISKちょう度JISK滴点JISK摩耗目的：グリース中の摩耗粒子を分析する事により、回転・摺動部の潤滑状態、摩耗劣化の程度、余寿命などを解析する。摩耗診断電子顕微鏡観察JISKX線マイクロアナリシス油中金属濃度）JISK≪分析結果≫特性低下全酸価：良好全酸価mgKOH/gは新油値の.mgKOH/gに比較し高くはあるものの、有機物・有機化合物試験の結果で油劣化の兆候を示すカルボン酸の吸収が見られないことから問題は無いと判断します。赤外線吸収スペクトル：良好ちょう度：良好ちょう度値と当社推奨の管理限界値であるから以内に留まっています。滴点：良好滴点はと新油値のに比較し変化はないことから問題は無いと判断します。摩耗摩耗診断電子顕微鏡観察・X線マイクロアナリシス：今回は実施していません。油中金属濃度：今回は実施していません。
報告№109-09136 | 分析№109-001160 | 113-002563 | 潤滑油および対象設備は継続使用可能な状態にあると判断します。但し、今後の摩耗推移を確認するためにも傾向監視を継続することが有効です。定期的な分析今後の疲労摩耗の推移を監視するため、定期的な分析実施を推奨します。異常摩耗の早期発見のパラメータであるIs値は、レベルと正常です。但し、潤滑部の摩耗が認められたため、定期的に潤滑油分析を実施し、摩耗推移を監視することが有用と考えます。フェログラフィーで比較的多く観察された粒子は、以下の通りです。疲労摩耗粒子・繰返し応力による金属疲労で発生。大型化するとフレーキングの発生が懸念されます。粘度、水分、酸価の各データは良好です。
報告№109-09249 報告№112-00272 | 分析№109-001747 分析№112-001088 | 112-001088_date121024 | 潤滑油および軸受は継続使用可能な状態にあると判断します。但し、今後も摩耗の進行を傾向監視するため、以下の対策を推奨します。定期的な分析凝着摩耗の進行を監視するため、定期的に分析を実施し、分析データによる摩耗の進行状況を確認することを推奨します。シリコン系のグリースや添加剤の確認シリコン系の添加剤やグリースを使用している箇所があるかについてご確認下さい。はフェログラフィーおよびSOAP／D-SOAPの結果から総合的に判断した結果、やや厳しい状態にあると考えられます。フェログラフィー【定量分析：Is値】Is値は異常摩耗の早期発見パラメータのつで、摩耗粒子を定量化するために用います。今回のIs値はの乗とやや高い値でした。フェログラフィー【定性分析：摩耗粒子および摩耗形態観察】分析結果から比較的多く観察された粒子は、以下の通りでした。正常な摩耗粒子・潤滑状態が正常なマイルド摩耗により発生。シビア粒子・潤滑状態がやや厳しい凝着摩耗により発生。金属潤滑部が局部的に油膜切れを起していると考えられます。Iカップリング発光分光分析【SOAP／D-SOAP】検出された金属元素から発生箇所を推定すると、以下の通りでした。鉄、亜鉛・軸受等カルシウム、ケイ素、ナトリウム・外部混入異物ケイ素の検出金属濃度でケイ素がppmと高い値でした。一般に、潤滑油中からケイ素が検出された場合の原因として、シリコン油或いは、シリコン系の添加剤が検出されるフェログラフィーおよびフィルタ表面の異物観察で砂が多く観察されて検出されるシリコングリースをシール部に塗布している場合、このシリコングリースが潤滑油に混入して検出されるなどが挙げられます。ケイ素が多く検出された原因がであると軸受摺動面に噛み込み摩耗が進行したり、であると潤滑油とグリースが混ざって粘度が上昇し、粘性抵抗が増大することにより、油温が上昇する等の悪影響を及ぼすことがあります。分析の結果から、今回検出された原因は、比較的高濃度であることからの可能性が考えられます。については、分析結果では確認することが出来ませんので、これに関する情報があれば提供をお願いします。水分、汚染粒子数、汚染度物重量は共に良好でした。．粘度、全酸価、酸化安定度、有機物・有機化合物の各データは良好でした。分析結果特性低下特性低下に係るパラメータの分析結果は良好と判断します。粘度粘度はmm/sと新油値mm/sに対する粘度変化率は+％で、当社推奨の管理限界値である±％以内にあり、良好と判断します。全酸価添加油の全酸価は、油メーカによって初期値が違うため統一した管理基準を設定するのが困難であることから、当社では管理限界値を設定しておらず、新油分析値との比較及び他の分析項目の結果より全酸価の状態判断を行います。その結果、全酸価は.mgKOH/gと新油値.mgKOH/gに比較して変化はないことから、良好と判断します。酸化安定度酸化安定度はminであり、当社推奨の管理限界値のmin以上であることから良好と判断します。有機物・有機化合物有機物・有機化合物は、IRチャートによる新油分析値との比較の結果、cm-付近に劣化の兆候を示すカルボン酸の吸収が確認されていないことから、良好と判断します。色相はLであり、新油値のL.に比較して大きな変化はないことから、良好と判断します。汚染に係るパラメータの分析結果は良好と判断します。水分はppmであり、当社推奨の管理限界値の以下であることから良好と判断します。汚染粒子数はNAS級であり、当社推奨の管理限界値のNAS級以下であることから良好と判断します。汚染度物重量は.mg/mlであり、当社推奨の管理限界値のmg/ml以下であることから良好と判断します。摩耗フェログラフィーによる摩耗粒子の観察の結果、潤滑状態が正常な場合に発生する摩耗粒子、金属潤滑部が局部的に油膜切れを起して発生するシビア粒子が比較的多く観察されました。異常摩耗の早期発見パラメータであるフェログラフィーのIs値がの乗とやや高く、摩耗粒子の形態観察の結果、潤滑状態が正常な場合に発生する摩耗粒子、金属潤滑部が局部的に油膜切れを起して発生するシビア粒子が比較的多く観察されました。金属濃度SOAP法により金属濃度を測定した結果、潤滑箇所で発生する金属接触よって検出される亜鉛がppm、外部から混入したと思われるカルシウムがppm、ケイ素がppm検出されました。金属濃度D-SOAP法により金属濃度を測定した結果、潤滑箇所で発生する金属接触によって検出される鉄が、亜鉛が、外部から混入したと思われるカルシウムが、ナトリウムが検出されました。
報告№109-09249 報告№111-00170 | 分析№109-001747 分析№111-000918 | 111-000918 | 潤滑油は継続使用可能な状態であり、また運転中における潤滑状態も正常であったものと判断します。本試料油は、汚染や摩耗に関するデータが異常として出やすいドレンバルブから採油されたにもかかわらず、分析の結果は全ての分析項目の値が当社推奨の管理基準値を満たしており、新油分析値との比較結果も問題となる値はありませんでした。分析結果特性低下特性低下に係るパラメータの分析結果は良好と判断します。粘度粘度はmm/sと新油値mm/sに対する粘度変化率は-.％で、当社推奨の管理限界値である±％以内にあり、良好と判断します。全酸価添加タービン油の全酸価は、油メーカによって初期値が違うため統一した管理基準を設定するのが困難であることから、当社では管理限界値を設定しておらず、新油分析値との比較及び他の分析項目の結果より全酸価の状態判断を行います。その結果、全酸価は.mgKOH/gと新油値.mgKOH/gに比較して若干高くなっていますが、IRチャートに示すように劣化の兆候として現れるカルボン酸などの有機物・有機化合物の発生が確認されていないことから、良好と判断します。酸化安定度酸化安定度はminであり、当社推奨の管理限界値のmin以上であることから良好と判断します。有機物・有機化合物有機物・有機化合物は、IRチャートによる新油分析値との比較の結果、cm-付近に劣化の兆候を示すカルボン酸の吸収が確認されていないことから、良好と判断します。色相はL.であり、新油値のL.に比較して変化はないことから、良好と判断します。汚染に係るパラメータの分析結果は良好と判断します。水分はppmであり、当社推奨の管理限界値の以下であることから良好と判断します。汚染粒子数はNAS級であり、当社推奨の管理限界値のNAS級以内であることから良好と判断します。汚染度物重量はmg/mlであり、当社推奨の管理限界値のmg/ml以内であることから良好と判断します。摩耗運転中における潤滑状態は正常であったものと判断します。異常摩耗の早期発見パラメータであるフェログラフィーのIs値がのマイナス乗と当社基準値と比較して良好の範囲にあったことから、潤滑箇所の潤滑状態は正常と判断します。金属濃度SOAP法により金属濃度を測定した結果、外部から混入したと思われるリンがppm検出されましたが僅かであり良好と判断します。金属濃度酸溶解法により金属濃度を測定した結果、潤滑箇所で発生する金属接触によって検出される銅が、錫が、外部から混入したと思われる亜鉛が、カルシウムが.ppm、ナトリウムが検出されましたが、僅かであり良好と判断します。
報告№105-0393 | 分析№105-02620 | 105-02620 | 濾過前の試料油を分析した結果、粘度が.mm/sと新油のmm/sに比較して、粘度変化率は+％で、やや不良領域にありました。現在、ISOVGからISOVGに移行しているため異常ではなく、本試料油は継続使用可能と判断します。
報告№109-09136 報告№113-00124 | 分析№109-001160 分析№113-000476 | 113-000476 | 軸受は継続使用可能な状態にあると判断します。はフェログラフィーおよびSOAP／D-SOAPの結果から総合的に判断した結果、正常な状態にあると考えられます。フェログラフィー【定量分析：Is値】Is値は異常摩耗の早期発見パラメータのつで、摩耗粒子を定量化するために用います。Is値は前回に比較してのマイナス乗からマイナス乗と良好の範囲にあり、低い値でした。フェログラフィー【定性分析：摩耗粒子および摩耗形態観察】分析結果から観察された全ての粒子量は少でした。Iカップリング発光分光分析【SOAP／D-SOAP】検出された金属元素から発生箇所を推定すると、以下の通りでした。ニッケル、亜鉛・軸受等リン・添加剤カルシウム、ナトリウム・外部混入異物計数汚染度は、前回に比較してNAS級からNAS級にランク上昇し、重量汚染度は.mg/mlから.mg/mlに増加しているものの、共に当社推奨の管理限界値以下であり、良好でした。
報告№107-4530 報告№107-0313 | 分析№107-01164 分析№107-01641 | 107-01641 | 、汚染度、軸受の潤滑状態を確認する。今回の採油は、機器停止中に恒設ドレンラインから実施しているため、油循環中に採油した場合に比較し、油中粒子の沈降の影響を受け、分析データが高濃度に出る可能性があります。今回の分析は以上のことを踏まえて結果を検討しました。分析の結果、計数汚染度がNAS級と当社推奨の管理限界値に到達していました、摩耗粒子形態観察で鉄錆や砂が多く観察されたことから、汚染度が高い要因は、外部から混入したと思われる異物の影響と考えられました。今回の採油がドレンラインから機器停止中に採油を実施しているため、これらの異物は、ドレン配管内部に残留していた汚染物が検出された可能性が高く、異常な摩耗により発生した摩耗粒子ではないことが確認されました。以上のことから、本軸受は継続使用可能な状態にあると判断します。尚、上述しましたように、今回の採油は停止中の採油であるため、循環中の採油に比較してデータが高目に出る可能性があります。これは、運転中の採油であったなら今回データより低い値になることが考えられます。次回採油は、粒子の沈降の影響を極力抑え、油中粒子が均一な分散状態に近い状態で採油が実施できるように、主機運転中、または停止直後に採油を実施されることを推奨します。
報告№108-0384 報告№108-0384 | 分析№108-02570 分析№108-02570 | 108-02570 | 分析の結果、全てのデータが良好であることから、本試料油は継続使用可能であり、軸受の潤滑状態も正常と判断します。は良好と判断します。計数汚染度は良好と判断します。計数汚染度はNAS級と当社推奨の管理限界値のNAS級以内にあり、良好と判断します。重量汚染度は良好と判断します。重量汚染度は.mg/mlと当社推奨の管理限界値のmg/ml以内にあり、良好と判断します。機器の潤滑状態機器の潤滑状態は正常と判断します。SOAPの結果は良好です。SOAPの結果、油の添加剤成分であるリンが検出されています。尚、摩耗により発生した鉄や軸受メタルの主成分である錫が検出されていないことから、良好と判断します。D－SOAPの結果は良好です。D－SOAPの結果、摩耗により発生した鉄や軸受メタルの主成分である錫が検出されていないことから、良好と判断します。フェログラフィーの結果は良好です。異常摩耗の早期発見パラメータであるフェログラフィーのIs値がのマイナス乗と良好の範囲にあることから、潤滑状態は正常と判断します。
報告№105-0186 | 分析№105-01261 | 105-01261 | トライボ診断により、機器軸受の潤滑状態、潤滑油の劣化状態を診断することを目的としました。分析の結果、観察された摩耗粒子には、非常に小さい領域で油膜切れを起こして発生した凝着摩耗が若干見られるものの、分析結果から求めた機器の潤滑状態、潤滑油の性状が共に良好である事から現在の潤滑状態は良好な潤滑状態にあると判断します。前回と今回の分析結果からメタルの摩耗速度を判断するため、下式で摩耗速度を求め、現時点における平均的な摩耗深さを求めたところ、摩耗の深さは軸受表面から.μmであることが推定されました。y＝×-x＋.・ここでy：平均的な摩耗深さx：運転時間本軸受がこの摩耗速度で、摩耗の限界に到達する時間、いわゆる限界使用時間を試算すると、軸受の表面粗さをsとした場合の余寿命は約万時間になると推定され、摩耗速度が非常に小さいことから潤滑状態は良好な潤滑状態であることがわかります。尚、現在の潤滑状態は、非常に小さな領域の油膜切れで発生している凝着摩耗が若干観察された事から正常であると思われますが、潤滑状態が変わり摩耗形態に変化が生じた場合、摩耗速度も大きくなることもありますので定期的にトライボ診断を実施し、摩耗の進行速度を監視することが必要と判断します。
報告№109-09136 | 分析№109-001160 | 113-002617 | 潤滑油は汚染度が高いことから、油中の夾雑物が潤滑部に噛み込むことによる摩耗の進行が懸念されます。対象設備は継続使用可能な状態にあると判断しますが、今後の摩耗推移を確認するためにも傾向監視を継続することが有効です。更油油中の汚染度が高いことから、摩耗粒子や異物等の夾雑物が潤滑面に噛み込むことによる摩耗の進行が懸念されるため、可能であれば更油を推奨します。定期的な分析今後の凝着摩耗、疲労摩耗の推移を監視するため、定期的な分析実施を推奨します。新油の分析粘度、酸価は、油の性能を評価するパラメータの一種です。油の性能低下は、新油との比較が必要なことから、使用油の油名確認および未使用油の分析による比較評価を推奨します。異常摩耗の早期発見のパラメータであるIs値は、前回のレベルからレベルに低下し、正常です。但し、潤滑部の摩耗が認められたため、定期的に潤滑油分析を実施し、摩耗推移を監視することが有用と考えます。フェログラフィーで比較的多く観察された粒子は、以下の通りです。正常な摩耗粒子・潤滑状態が正常なマイルド摩耗により発生。疲労摩耗粒子・繰返し応力による金属疲労で発生。大型化するとフレーキングの発生が懸念されます。計数汚染度は前回同様、NAS級を上回っており、当社推奨の管理限界値を超えていました。今後、油中の汚染物が潤滑部に噛み込むことによる摩耗の進行が懸念されます。前回同様、水分は良好です。粘度粘度はmm/sでした。前回同様にISOVG規格内にありますが、新油との比較による評価を推奨します。酸価は.mgKOH/gでした。前回の.mgKOH/gに比較して大きな変化はありませんでしたが、新油との比較による評価が必要です。
報告№107-0256 報告№107-0256 | 分析№107-01389 分析№107-01389 | 107-01389 | 分析の結果、摩耗粒子形態観察で～μmサイズの疲労摩耗粒子が観察されました。今後、転がり軸受の寿命の指標となるフレーキングに進展することが懸念されるため、ヶ月以内に再度分析を実施し、摩耗の進行状況を確認することを推奨します。これらのことは、異常摩耗の早期発見パラメータであるフェログラフィーのIs値がの乗とやや高く、摩耗粒子形態観察の結果、フレーキングにより発生した摩耗粒子が観察されたこと以上のことから判断しました。計数汚染度はやや高い値でした。計数汚染度はやや高い値でした。計数汚染度はNAS級と当社推奨の管理限界値のNAS級以内にあるものの、やや高い値でした。重量汚染度はmg/mlでした。重量汚染度はmg/mlでした。機器の潤滑状態フェログラフィーの結果、～μmサイズの疲労摩耗粒子が観察され、フレーキングへ進展することが懸念されました。SOAPの結果、鉄および銅が検出されました。SOAPの結果、摩耗により発生した鉄および銅が検出されました。又、油の添加剤成分であるリン、亜鉛が検出されました。D－SOAPの結果、鉄および銅が検出されました。D－SOAPの結果、摩耗により発生する鉄および銅が検出されました。フェログラフィーの結果、～μmサイズの疲労摩耗粒子が観察されました。異常摩耗の早期発見パラメータであるフェログラフィーのIs値がの乗とやや高く、摩耗粒子形態観察の結果、～μmサイズの疲労摩耗粒子が観察されました。
報告№108-0030 報告№108-0030 | 分析№108-00142 分析№108-00142 | 108-00142 | 、汚染度、軸受の潤滑状態を確認する。今回の採油は、対象設備の停止中に排油口から実施しているため、油循環中に採油した場合に比較し、油中粒子の沈降の影響を受け、分析データが高濃度に出る可能性があります。今回の分析は以上のことを踏まえて結果を検討しました。分析の結果、計数汚染度はNAS級とやや高い値であり、また、異常摩耗の早期発見パラメータであるフェログラフィーのIs値が高いの乗となっていました。摩耗粒子の形態観察の結果、異物の噛み込みにより発生する切削粒子、金属接触が厳しい場合に発生するシビア粒子がやや多く観察され、フィルタ表面の異物を観察した結果、金属片、鉄錆、砂等が多く観察されました。更にSOAP／D－SOAPで鉄が検出されたことから、汚染度が高い要因は、摩耗と採油の影響によるものと考えられました。今回の採油は対象設備の停止中に排油口から採油を実施しているため、これらの異物は、排油口配管内部に残留していた汚染物が検出された可能性が高いと思われます。観察された摩耗粒子の形態は、切削摩耗と凝着摩耗であり、特に切削摩耗は異物が混入していない状態に比較して摩耗進行速度が速く注意が必要です。転がり軸受の場合、分の程度に寿命が低下することが知られています。今後、更に摩耗が進行し、転がり軸受の寿命の指標となるフレーキングに進展することが懸念されるため、運転再開後ヶ月以内に再度分析を実施し、潤滑状態を確認することを推奨します。一方、を示す粘度、水分、全酸価、IRの各データは良好の範囲にあることから、この油は継続使用可能と判断します。尚、上述しましたように、今回の採油は停止中の採油であるため、運転中の採油に比較して染度は高目に出ている可能性があります。次回採油のタイミングは、粒子の沈降の影響を極力抑え、油中粒子が均一な分散状態に近い状態で採油が実施できるように、対象設備の運転中、または停止直後に採油を実施されることを推奨します。
報告№102-0287 報告№102-0287 | 分析№102-02814 分析№102-02814 | ○○102-02814 | 粘度は良好と判断します。粘度はmm/sと新油値mm/sに比較して、粘度変化率は-％で、当社推奨の管理目安である±％以内にあり、良好と判断します。水分は良好と判断します。水分はppmと当社推奨の管理目安の以下であり、良好と判断します。全酸価は良好と判断します。全酸価は.mgKOH/gと新油値.mgKOH/gに比較して、変化はなく、良好と判断します。IRの結果、、良好と判断します。IRの結果、カルボン酸の吸収は確認されていないことから、良好と判断します。RBOTの結果、良好と判断します。RBOTはminと当社推奨の管理目安のmin以上であり、良好と判断します。計数汚染度が、NAS級と当社推奨の管理限界値に到達していました。計数汚染度は、NAS級と当社推奨の管理限界値に到達していました。計数汚染度はNAS級と当社推奨の限界値のNAS級に到達していました。粒子分布を詳細に見てみると、～μmがNAS級、μm以上がNAS級と大型の粒子が多いことが判りました。重量汚染度は良好と判断します。重量汚染度は.mg/mlと当社推奨の管理目安のmg/ml以下であり、良好と判断します。機器の潤滑状態機器の潤滑状態は正常と判断します。SOAPの結果は良好です。SOAPの結果、油の添加剤成分であるリンが、バリウムがppm検出されました。D－SOAPの結果は良好です。外部から混入したナトリウム検出されました。フェログラフィーの結果は良好です。摩耗粒子形態観察の結果、外部から混入した鉄錆が多く見られました。これらの異物は、通常運転中に外部から混入する可能性がなく、今回の採油箇所が油面計配管であることから、油面計配管に残留していたものを採油した可能性が高いと考えられます。今後、採油を実施される場合は、外部からの影響を避けるために、運転中及び停止直後に油層中層部から直接採油を実施されることを推奨します。又、潤滑異常の早期発見パラメータである、摩耗過酷度を示すIs値がと良好の範囲にあることから、潤滑状態は良好な状態にあると判断します。
報告№109-09249 報告№110-00306 | 分析№109-001747 分析№110-001377 | 110-001377 | 油中金属の分析は、試料油を以上の高温で発光させた光を分光器で分光し、金属固有の波長から元素を特定するとともに、光の強度から濃度を求めるIカップリング発光分光分析法を用います。また摩耗状態は、SOAP法により求めた金属成分と濃度に、フェログラフィー法による早期発見パラメータであるIs値と摩耗粒子分析とを加味し、さらに摩耗粒子の形態により摩擦面で発生している摩耗機構を推定して総合的に判断します。Iカップリング発光分光分析供試のギヤ油を分析した結果、検出された金属は油中金属元素の結果表に示すように、鉄、鉛、銅、クロム、錫、リン、亜鉛、カルシウム、バリウム、アルミニウム、ケイ素、ナトリウム、マグネシウムでした。これら検出された金属元素から発生箇所を推定すると、鉄、鉛、銅、クロム、錫・ギヤ歯面、軸受等リン・オイル添加剤亜鉛、カルシウム、バリウム、アルミニウム、ケイ素、ナトリウム、マグネシウム・外部混入異物であると思われます。フェログラフィー摩耗粒子分析結果から観察された粒子は、潤滑状態が正常な場合に発生する摩耗粒子異物の切削作用で発生する切削粒子金属潤滑部が局部的に油膜切れを起して発生するシビア粒子局部的に高圧・高温となる潤滑状態で発生するフリクションポリマでした。潤滑状態と摩耗形態異常摩耗の早期発見パラメータとして摩耗粒子を定量化して評価するフェログラフィーのIs値は、潤滑状態が厳しいの乗となっていました。摩耗粒子の観察結果から潤滑部では正常な潤滑状態であるマイルド摩耗、異物による切削摩耗、やや厳しい摩耗形態の凝着摩耗が発生し、そして局部的に高圧・高温の箇所があることも確認されました。・切削摩耗サイクロ減速機内部で切削摩耗が発生した場合、減速機内部で使用されている転がり軸受が切削摩耗により生じた軌道面の損傷が起点となって寿命が分の程度に低下することがあることから、ギヤ歯面の切削摩耗には十分注意する必要があります。また、切削摩耗の発生原因となる混入異物が残留している場合、この異物により切削摩耗が継続して発生する可能性があります。・フリクションポリマ潤滑油が減速機内部で高圧下に押し込められ局部的な高圧・高温状態が混在していることがわかりました。特に、高圧高温状態の解消がなされなければ、潤滑油は劣化する場合があります。汚染粒子数はNAS級以上と当社推奨の管理限界値を超えていました。フィルタ表面の異物観察で表面が茶色で金属片、鉄錆、砂等が観察されたことから、汚染度が高い要因は、摩耗とスラッジ、外部混入異物の影響と思われます。粘度、全酸価、酸化安定度、有機物・有機化合物の各データは良好でした。潤滑油および本減速機は継続使用可能な状態にあるものの、再分析による傾向監視が要と判断します。また、以下の対策が必要です。定期的な分析今後、摩耗の進行を監視するため、定期的に分析を実施することを推奨します。バックラッシによる評価トライボ診断では、バックラッシの増加量を分析結果から計算できますので、構造が確認できる図面、ギヤの形式、歯形、モジュール、歯数、歯幅、油入替後の稼働時間ならびに分解点検後の稼働時間をお知らせ下さい。計算結果をご報告いたします。分析結果特性低下特性低下に係るパラメータの分析結果は良好と判断します。粘度粘度はmm/sと新油値.mm/sに対する粘度変化率は+％で、当社推奨の管理限界値である±％以内にあり、良好と判断します。全酸価ギヤ油の全酸価は、油メーカによって初期値が違うため統一した管理基準を設定するのが困難であることから、当社では管理限界値を設定しておらず、新油分析値との比較及び他の分析項目の結果より全酸価の状態判断を行います。その結果、全酸価は.mgKOH/gと新油値.mgKOH/g以内にあることから、良好と判断します。酸化安定度酸化安定度はminであり、当社推奨の管理限界値のmin以上であることから良好と判断します。有機物・有機化合物有機物・有機化合物は、IRチャートによる新油分析値との比較の結果、cm-付近に劣化の兆候を示すカルボン酸の吸収が確認されていないことから、良好と判断します。色相はLであり、新油値のLに比較して大きな変化はないことから、良好と判断します。汚染に係るパラメータの分析結果は、汚染粒子数は当社推奨の管理限界値を超えていました。水分はppmであり、当社推奨の管理限界値の以下であることから良好と判断します。汚染粒子数はNAS級以上であり、当社推奨の管理限界値のNAS級を超えていました。汚染度物重量はmg/mlでした。摩耗フェログラフィーによる摩耗粒子の観察の結果、潤滑状態が正常な場合に発生する摩耗粒子、異物の切削作用で発生する切削粒子、金属潤滑部が局部的に油膜切れを起して発生するシビア粒子、局部的に高圧・高温となる潤滑状態で発生するフリクションポリマが比較的多く観察されました。異常摩耗の早期発見パラメータであるフェログラフィーのIs値がの乗と高く、摩耗粒子の形態観察の結果、潤滑状態が正常な場合に発生する摩耗粒子、異物の切削作用で発生する切削粒子、金属潤滑部が局部的に油膜切れを起して発生するシビア粒子、局部的に高圧・高温となる潤滑状態で発生するフリクションポリマが比較的多く観察されました。金属濃度SOAP法により金属濃度を測定した結果、潤滑箇所で発生する金属接触によって検出される鉄がppm、鉛がppm、錫がppm、油の添加剤成分であるリンがppm、外部から混入したと思われる亜鉛、アルミニウムがppm、ケイ素がppm検出されました。金属濃度酸溶解法により金属濃度を測定した結果、潤滑箇所で発生する金属接触によって検出される鉄が.ppm、鉛がppm、銅が、クロムが、油の添加剤成分であるリンが、外部から混入したと思われる亜鉛が、カルシウムが、バリウムが、アルミニウム、ナトリウム、マグネシウムが検出されました。
報告№109-09249 報告№111-00550 | 分析№109-001747 分析№111-002564 | 111-002564 | 潤滑油および軸受は継続使用可能な状態であると判断します。但し、今後も摩耗の進行を傾向監視するため、以下の対策を推奨します。定期的な分析切削摩耗や凝着摩耗の進行を監視するため、定期的に分析を実施し、摩耗の進行状況を確認することを推奨します。フェログラフィー異常摩耗の早期発見パラメータとして摩耗粒子を定量化して評価するフェログラフィーのIs値は、潤滑状態がやや厳しいの乗でした。摩耗粒子の形態で比較的多く観察された粒子は、潤滑状態が正常な場合に発生する摩耗粒子異物の噛み込みにより発生する切削粒子金属潤滑部が局部的に油膜切れを起して発生するシビア粒子局部的に高圧・高温となる場合に発生するフリクションポリマでした。これらの摩耗粒子が観察された場合、潤滑部で発生している摩耗形態は、正常なマイルド摩耗異物による切削摩耗潤滑状態がやや厳しい凝着摩耗であり、そして局部的ではあるものの高圧・高温の箇所が発生していることも分かります。摩耗形態の中でも切削摩耗は摩耗進行速度が速く、転がり軸受でこの摩耗形態が発生した場合には寿命が分の程度に低下することも知られており、切削摩耗により生じた軌道面の損傷が起点となって転がり軸受の寿命となるフレーキングに進展することから傾向監視による経過監視が必要です。フリクションポリマは、潤滑油が軌道面に押し込められ高圧状態になると同時に、圧縮熱により高温状態になった結果、基油自身が重合反応を起こし生成することが知られています。そのため、高圧高温状態の解消がなされなければ、潤滑油の劣化が進行し、粘度上昇に因る潤滑異常に進展する場合があります。Iカップリング発光分光分析供試の潤滑油を分析した結果、検出された金属元素は、油中金属元素の結果表に示すように、鉄、ニッケル、リン、亜鉛、カルシウム、アルミニウム、ナトリウム、ホウ素でした。検出されたこれらの金属元素から発生箇所を推定すると鉄、ニッケル・軸受等リン、亜鉛、カルシウム、ホウ素・オイル添加剤アルミニウム、ナトリウム・外部混入異物であると思われます。このうち、機械部品が摩耗したと思われる元素はのグループです。汚染粒子数はNAS級と汚染されていました。フィルタ表面の異物観察で金属片、鉄錆、砂等が観察されたことから、汚染度が高い要因は、摩耗と外部混入異物の影響と思われます。本試料油のエンジン油は、添加剤の影響で新油でも酸化安定度が低く、酸化安定度による管理には適していない油種です。そのため、タービン油と同等の精度を得るには、粘度、全塩基価、有機物・有機化合物などの分析を実施し、これらのデータから総合的に判断することが必要です。粘度、全塩基価、酸化安定度、有機物・有機化合物の各データは良好でした。分析結果特性低下特性低下に係るパラメータの分析結果は良好と判断します。粘度粘度は.mm/sと新油値mm/sに対する粘度変化率は-％で、当社推奨の管理限界値である±％以内にあり、良好と判断します。全塩基価全塩基価はmgKOH/gと当社推奨の管理限界値であるmgKOH/g以上にあり、良好と判断します。酸化安定度酸化安定度はminであり、当社推奨の管理限界値のmin以上であることから良好と判断します。有機物・有機化合物有機物・有機化合物は、IRチャートによる新油分析値との比較の結果、cm-付近に劣化の兆候を示すカルボン酸の吸収が確認されていないことから、良好と判断します。色相はLであり、新油値のLに比較して高い値でした。汚染に係るパラメータの分析結果は、水分は良好でした。水分はppmであり、当社推奨の管理限界値の以下であることから良好と判断します。汚染粒子数はNAS級でした。汚染度物重量はmg/mlでした。摩耗フェログラフィーによる摩耗粒子の観察の結果、潤滑状態が正常な場合に発生する摩耗粒子、異物の噛み込みにより発生する切削粒子、金属潤滑部が局部的に油膜切れを起して発生するシビア粒子、局部的に高圧・高温となる場合に発生するフリクションポリマが比較的多く観察されました。異常摩耗の早期発見パラメータであるフェログラフィーのIs値がの乗とやや高く、摩耗粒子の形態観察の結果、潤滑状態が正常な場合に発生する摩耗粒子、異物の噛み込みにより発生する切削粒子、金属潤滑部が局部的に油膜切れを起して発生するシビア粒子、局部的に高圧・高温となる場合に発生するフリクションポリマが比較的多く観察されました。金属濃度SOAP法により金属濃度を測定した結果、潤滑箇所で発生する金属接触によって検出されるニッケルがppm、油の添加剤成分であるリンがppm、亜鉛がppm、カルシウムがppm、ホウ素がppm、外部から混入したと思われるナトリウムが検出されました。金属濃度酸溶解法により金属濃度を測定した結果、潤滑箇所で発生する金属接触によって検出される鉄が、油の添加剤成分であるカルシウムがppm、外部から混入したと思われるアルミニウムが、ナトリウムが検出されました。
報告№109-0023 報告№109-0025 | 分析№109-00109 分析№109-00120 | 109-00120 | 本トライボ診断は、摩耗進行状況、汚染状況、を確認する。採油について今回の採油は、機器停止中にブロー配管から実施しているため、油循環中に採油した場合に比較し、油中粒子の沈降の影響を受け、分析データが高濃度に出る可能性があります。粒子の沈降は、採油時の油温や粒子サイズにより相違があります。例えば、μmの鉄系摩耗粒子であれば、油温がで時間にcm、時間でcm程度となります。このように、油温とサイズにより沈降速度は変化しますので、採油は極力この影響を少なくして実施することが重要で、油中粒子が均一な分散状態で実施するのが最良です。今回の分析は以上のことを踏まえて結果を検討します。軸受の潤滑状態トライボ診断の結果、前回に比較して、SOAP／D－SOAPの鉄および銅濃度、異常摩耗の早期発見パラメータであるフェログラフィーのIs値の各データに増加傾向がみられず、かつ、転がり軸受の寿命の指標となるフレーキングの発生が確認されていないことから、本軸受は継続使用可能な状態にあると判断します。油の汚染状況計数汚染度がナトリウム級とやや高く、重量汚染度がmg/mlとなっています。を示す粘度、水分、全酸価、IRの各データは良好であることから、この油は継続使用可能と判断します。
報告№105-0244 | 分析№105-01632 | 105-01632 | 濾過前の試料油を分析した結果、摩耗粒子形態観察でフレッティングにより発生したμm未満の赤錆が多く観察されました。フレッティングの発生要因は、スラストランナー固定部やスラストメタル台金部の鉄系材料が接合されたり、勘合されたりする部分から発生します。フレッティングによる赤錆が少量発生しても直ちに異常ではありませんが、場合によっては、これらの粒子が軸受摺動面に噛み込み、摩耗を進行させる場合があります。これらの障害発生に対する弊害を勘案の上、次年度の分析では赤錆が軸受摺動面に噛み込み摩耗が進行することに注意が必要です。
報告№106-0467 報告№106-0482 | 分析№106-02677 分析№106-02779 | 106-02779 | 本トライボ診断は、油の性状・汚染度・摩耗状態を評価し、更油の判断および、潤滑状態を明らかにすることにより、非常用ディーゼル発電機の保守に寄与する。トライボ診断の結果、前回と同様にシリンダ、ピストンリング等の摩耗、銅、鉛を使用した箇所の溶出・摩耗が確認されました。このことは、異常摩耗の早期発見パラメータであるフェログラフィーのIs値が桁増加し、SOAP／D－SOAPの鉄および錫濃度が増加傾向にあることから、確認できました。また、摩耗粒子形態観察で摩擦熱が高い場合に発生する球状粒子がやや多く観察されました。球状粒子は、異常の兆候を示す形態のパラメータで、この摩耗粒子が発生する場合、潤滑状態に注意が必要です。さらに、D－SOAPの結果で前回に比較してカルシウムが.ppmからppmに減少しているものの高い値を示していました。このカルシウムは粒状で軸受メタルなどの摺動面に噛み込み、摩耗が進行することが分かっておりますので、以下程度で管理することを推奨します。濃度の管理方法は、濾過または更油などによる方法を推奨します。以上のことから、今後更に摩耗が進行することが懸念されるため、ヶ月以内に再度分析を実施し、摩耗の進行状況を確認されることを併せて推奨します。尚、を示す粘度、全酸価、全塩基価の各データは新油データを基準として評価しています。今回は、新油データがなく評価ができなかったため、現在充填用に使用している新油を分析し、そのデータを基準に管理されることを併せて推奨します。
報告№109-09249 報告№111-00550 | 分析№109-001747 分析№111-002509 | 111-002509 | 潤滑油は継続使用可能な状態であり、また運転中における潤滑状態も正常であったものと判断します。本試料油は、分析の結果は全ての分析項目の値が当社推奨の管理基準値を満たしており、新油分析値との比較結果も問題となる値はありませんでした。分析結果特性低下特性低下に係るパラメータの分析結果は良好と判断します。粘度粘度はmm/sと新油値mm/sに対する粘度変化率は-％で、当社推奨の管理限界値である±％以内にあり、良好と判断します。全酸価添加油の全酸価は、油メーカによって初期値が違うため統一した管理基準を設定するのが困難であることから、当社では管理限界値を設定しておらず、新油分析値との比較及び他の分析項目の結果より全酸価の状態判断を行います。その結果、全酸価は.mgKOH/gと新油値.mgKOH/gに比較して変化はないことから、良好と判断します。酸化安定度酸化安定度はminであり、当社推奨の管理限界値のmin以上であることから良好と判断します。有機物・有機化合物有機物・有機化合物は、IRチャートによる新油分析値との比較の結果、cm-付近に劣化の兆候を示すカルボン酸の吸収が確認されていないことから、良好と判断します。色相はL.であり、新油値のL.に比較して変化はないことから、良好と判断します。汚染に係るパラメータの分析結果は良好と判断します。水分は.ppmであり、当社推奨の管理限界値の以下であることから良好と判断します。汚染粒子数はNAS級であり、当社推奨の管理限界値のNAS級以内であることから良好と判断します。汚染度物重量は.mg/mlであり、当社推奨の管理限界値のmg/ml以内であることから良好と判断します。摩耗運転中における潤滑状態は正常であったものと判断します。異常摩耗の早期発見パラメータであるフェログラフィーのIs値がのマイナス乗と良好の範囲にあったことから、潤滑箇所の潤滑状態は正常と判断します。金属濃度SOAP法により金属濃度を測定した結果、金属元素は検出されなかったことから、潤滑箇所で発生する金属接触による摩耗や、外部からの異物などの混入は見られず良好と判断します。金属濃度酸溶解法により金属濃度を測定した結果、外部から混入したと思われるカルシウム、ナトリウムが共にと僅かに検出されましたが良好と判断します。
報告№102-4081 | 分析№102-03234 | 102-03234 | 分析の結果、ギヤ歯面、転がり軸受軌道面は良好な状態にあると判断します。このことは、計数汚染度がNAS級と非常に清浄であり、SOAPで鉄がppm検出されているものの、D-SOAPでは検出されていないこと、及び異常摩耗の早期発見パラメータであるフェログラフィーのIs値がのマイナス乗と良好の範囲にあることから判断しました。尚、を示す粘度、水分、全酸価、IRの各データが良好であることから、この油は継続使用可能と判断します。
報告№106-6023 報告№106-0101 | 分析№106-00388 分析№106-00616 | 106-00616 | お客様からご提供いただいた経緯に関する情報は以下の通りです。平成年度号定検の試運転時に潤滑油の黒化が確認された。異音、温度上昇共に確認されていない。トライボ診断を実施し、金属異物の有無、黒錆を特定することにより、油が黒化した原因を確認する。分析の結果、異常摩耗の早期発見パラメータであるフェログラフィーのIs値がの乗と高く、摩耗粒子形態観察で異物の噛み込みにより発生する切削粒子がやや多く観察されました。SOAPの結果でリン、亜鉛、カルシウム、バリウム、ケイ素が検出されました。これらの成分は、添加剤として含まれていることがありますが、使用しているFBKタービンには含まれておりません。また、SOAP／D－SOAPの結果で鉄が多く検出され、SEM・XMAの結果からも鉄、クロム、マンガンを含む粒子が比較的多く観察されました。尚、潤滑油の有機成分を確認するためIRを実施しFBKタービンの新油データと比較した結果、別紙IRチャートに示すように箇所の相違箇所が見られました。このことから、提供試料油は、油名の間違い、又は、異種油の混入があった可能性が考えられました。以上のことから、油が黒化した原因は、ベアリングの摩耗異種油の混入があったおよびが同時発生した等が考えられました。
報告№104-0343 報告№105-4539 | 分析№104-02363 分析№105-01216 | 105-01216 | 分析の結果、ギヤ歯面ではすべり接触によるやや厳しい金属接触、異物の噛み込みにより発生する切削摩耗が発生している事がわかりました。切削摩耗の摩耗形態は、摩耗進行速度が速く、異物の影響がない場合の摩耗に比較し、より注意が必要であるため、ヶ月以内に必ず再度分析を実施し進行状況を確認されることを推奨します。減速機の摩耗程度を確認するためにはバックラッシの増加を確認することが有効です。確認のため、歯車のタイプ形状、モジュール、歯幅、歯数などの情報をご提供下さい。これらのことは、以下のことから判断しました。異常摩耗の早期発見パラメータであるフェログラフィーのIs値がの乗と良好の範囲にあるものの、摩耗粒子の形態観察の結果、異物の噛み込みにより発生する切削粒子、金属接触が厳しい場合に発生するシビア粒子が多く観察されたことSOAP／D－SOAPの結果、ギヤの摩耗により発生した鉄が検出されたこと尚、を示す粘度、水分、全酸価、IRの各データが良好であることから、この油は継続使用可能と判断します。
報告№108-0387 報告№108-5106 | 分析№108-02609 分析№108-03307 | 108-03307 | 本軸受は、前回分析から年が経過しており、主機の状態確認が必要となったため、トライボ診断を実施し、潤滑油の劣化および汚染状態、機器の潤滑状態を診断評価するとともに、軸受の健全性を確認することを目的としました。今回の採油は、主機停止後時間を経過して実施しているため、粒子沈降の影響を考慮する必要があります。粒子の沈降は、採油時の油温や粒子サイズにより相違があります。例えば、μmの鉄系摩耗粒子であれば、油温がで時間にm、の油温では.m程度となります。このように、油温とサイズにより沈降速度は変化しますので、採油は極力この影響を少なくして実施することが重要で、油中粒子が均一な分散状態で実施するのが最良です。分析の結果、全ての分析データが良好の範囲にありました。そのため、採油条件が適正であれば、潤滑状態は正常と判断できます。可能であれば、主機運転中の採油条件で再度採油を実施されることを推奨します。
報告№109-09136 | 分析№109-001160 | 114-000939 | 分析の結果、粘度は、mm/sと新油値のmm/sに比較して粘度変化率が-％となっており、当社推奨の管理限界値である±％を超えています。適正な粘度範囲で使用していない場合、潤滑部で油膜切れが発生し、摩耗の進行に繋がることが懸念されます。ディーゼルエンジンオイルの粘度低下は、別紙エンジンオイルの粘度低下メカニズムを御覧下さい。対象設備は継続使用可能な状態にあると判断します。但し、異常摩耗の早期発見パラメータであるフェログラフィーのIs値がとやや高く、摩耗粒子の形態観察で潤滑状態が正常な場合に発生する摩耗粒子、異物の噛み込みや金属表面の微小突起により発生する切削粒子が比較的多く観察されています。シリンダライナやピストンリングでは、やや厳しい摩耗状態であると推定されます。切削粒子は、摩擦面が将来的に異常摩耗へ進展する可能性を示唆しているため、傾向監視が有用と思われます。詳細は、別紙傾向監視が必要な摩耗粒子をご覧ください。更油粘度低下が確認されており、潤滑部で油膜切れなどによる摩耗の発生が懸念されます。これらの予防処置として更油を推奨します。定期的な分析今後懸念される切削摩耗の進行を監視するため、定期的に分析を実施することを推奨します。
報告№109-09136 報告№112-00588 | 分析№109-001160 分析№112-002421 | 112-002421_date130226 | 、汚染状態、摩耗状態ポンプ減速機と潤滑油は、継続使用可能な状態であるため、分解点検の必要はないと判断します。但し、油中の汚染度が高く、観察された油中粒子には、異物の切削作用の影響で発生する切削摩耗で発生した摩耗粒子が観られたことから、今後の摩耗進行を傾向監視するため、＜以下のに示す＞対策を推奨します。余寿命予測フェログラフィーのIs値は、前回に比較しての乗から乗に桁低下し、安定した潤滑状態になっていることがわかります。このような安定した潤滑状態では、異常な方向に向かう上昇角を示さないことからIs値による余寿命予測はできませんが、前回と今回の各データを比較した結果から総合的に判断すると、少なくとも年程度の間は継続して使用が可能な状態にあると判断します。定期的なトライボ診断トライボ診断は、潤滑油を分析し、潤滑油の性状を調査して継続使用が可能か、更油すべきかの評価を行うことはもとより、ギヤや転がり軸受、すべり軸受などの潤滑状態も評価する設備診断技術ですが、農業用の設備では稼働率にもよるものの年に回程度の診断により、そのデータの変化から異常の兆候を早期に発見することや、分解点検の必要性を判断することが可能となります。今回の分析データでは、潤滑油中に摩耗速度の早い摩耗形態の切削摩耗が確認されたことから、今後も定期的な分析診断により設備状態を把握することを推奨します。濾過油中の汚染度が高いことから、摩耗粒子や異物等がギヤ歯面や軸受軌道面に噛み込むことによる摩耗の進行が懸念されるため、濾過を推奨します。はフェログラフィーおよびSOAP-Tの結果から総合的に判断した結果、傾向管理が必要な状態にあると考えられます。フェログラフィー【定量分析：Is値】Is値は異常摩耗の早期発見パラメータのつで、摩耗粒子を定量化するために用います。Is値は前回に比較しての乗から乗に低下し、低い値でした。フェログラフィー【定性分析：摩耗粒子および摩耗形態観察】分析結果から比較的多く観察された粒子は、以下の通りでした。正常な摩耗粒子・潤滑状態が正常なマイルド摩耗により発生。切削粒子・異物や金属表面の微小突起による切削摩耗により発生。観察された摩耗粒子の中でも切削粒子は、注意が必要です。減速機で切削摩耗が発生した場合、減速機内部で使用されている転がり軸受が切削摩耗により生じた軌道面の損傷が起点となって、寿命が分の程度に低下することがあることから、切削摩耗には十分注意する必要があります。切削摩耗の発生原因となる混入異物が残留している場合、この異物により切削摩耗が継続して発生する可能性があります。Iカップリング発光分光分析【SOAP-T】検出された金属元素から発生箇所を推定すると、以下の通りでした。鉄、鉛、銅、錫、亜鉛・ギヤ、軸受等リン、カルシウム、ナトリウム・外部混入異物バックラッシご提供いただいた減速機に関する情報から遊星歯車機構であることが分かりました。遊星歯車は、太陽歯車、内歯車、そして遊星歯車から構成されています。遊星歯車の個数は個ですので、遊星歯車と内歯車、遊星歯車と太陽歯車の接触点は合計で箇所となります。その結果、平均的に摩耗が発生していたと仮定した場合、バックラッシの増加量は以下の通りと推定されます。表バックラッシ増加量接触箇所 接触点 バックラッシ増加量 太陽歯車-遊星歯車 約. 遊星歯車-内歯 約. バックラッシ増加分の上限値は、メーカにより差異はあるものの、当社の推奨するバックラッシは、一般に推奨されるμmを管理目安にしています。この値に比較して十分に小さい値であり、前回に比較してSOAP-Tの鉄濃度が減少していることから、摩耗は安定しているものと推定されます。重量汚染度は、当社推奨の管理限界値を超えていました。計数汚染度計数汚染度は、NAS級と当社推奨の管理限界値NAS級以下にあり、良好と判断します。重量汚染度は、mg/mlと当社推奨の管理限界値mg/mlを超えていました。光学顕微鏡写真重量汚染度で濾過したフィルタ表面上の夾雑物を光学顕微鏡で観察した結果、金属片、鉄錆、砂等が観察されました。は良好と判断します。粘度粘度は、.mm/sと新油値.mm/sに比較して、粘度変化率は+.％で、当社推奨の管理限界値である±％以内にあり、良好と判断します。水分は、.ppmと当社推奨の管理限界値の以下にあり、良好と判断します。酸価は、.mgKOH/gと新油値に比較して高いものの、IRの結果で油劣化の兆候を示すカルボン酸の吸収が確認されていないことから、良好と判断します。IRIRチャートの結果、新油と使用油のスペクトルパターンはほぼ一致し、また、油劣化の兆候を示すカルボン酸の吸収が確認されていないことから、良好と判断します。
報告№100-6241 | 分析№100-03714 | 100-03714 | 分析の結果、フェログラフィーを除く項目は良好でした。フェログラフィーの結果、摩耗の過酷度を示すIs値がの乗とやや高い値になっていました。摩耗粒子の形態観察の結果、砂等の硬い異物の噛み込みや摺動面の微小な突起の接触により発生する切削粒子や、金属接触が厳しく、且つ、摩擦熱が高い場合に発生する黒錆が観察され、さらに、外部から混入した砂等がやや多く見られており、Is値が高い要因は、これら切削粒子、黒錆、外部混入異物が原因であることが確認出来ました。Is値がやや高いものの、現在のところは使用可能な範囲にあります。今後、外部から混入した異物の影響で異常摩耗に進展することが懸念されるため、ヶ月以内に計数汚染度、重量汚染度、光学顕微鏡写真、フェログラフィー、SOAP／D－SOAPの分析を再度実施し、摩耗の進行状況を確認されることを推奨します。尚、RBOTがminと新油値のminの％になっていました。仮に、本試料油を使用期間が年としますと、年で％低下したことが判り、後年程度使用可能であると考えることができます。使用時間を確認すると共に、貴発電所で使用している新油をご提供いただきますと、当社にて分析を実施し、その新油値との比較を致します。更に、定期的に分析を実施すると最適な更油時期を予測することも可能となります。
報告№108-5071 報告№111-00280 | 分析№108-02721 分析№111-001350 | 111-001350 | 潤滑油は継続使用可能な状態にあると判断します。前回に比較して粘度、水分、全酸価、泡立ち試験は良好でした。分析結果は良好と判断します。粘度粘度はmm/sと新油値mm/sに比較して、粘度変化率は+％で、当社推奨の管理限界値である±％以内にあり、良好と判断します。泡立ち試験泡立ち試験は-と新油に比較して大きな変化はなく、良好と判断します。水分はppmと当社推奨の管理限界値の以下であり、良好と判断します。全酸価全酸価は.mgKOH/gと新油値.mgKOH/gに比較して変化はないことから、良好と判断します。
報告№109-09136 報告№113-00211 | 分析№109-001160 分析№113-000809 | 113-000809_date131004 | 潤滑油の劣化はないものの、油中の汚染度が高い値でした。採油条件の影響で値が高くなっていると考えられますが、異物の影響で将来的に摩耗が進行する懸念がありますので、に示す対策を推奨します。軸受は継続使用可能な状態にあると判断します。シリコン系のグリースや添加剤の確認シリコン系の添加剤やグリースを使用している箇所があるかについてご確認下さい。詳細はを参照下さい。最適な採油方法本試料油は、機器停止中に軸受箱排油口から採油されているため、分析データが高濃度に出ていると推定されます。正確なデータによる診断を行うためにも、今後の採油は、極力運転中もしくは停止直後の油槽中層部から実施されることを推奨します。はフェログラフィーおよびSOAP／D-SOAPの結果から総合的に判断した結果、継続使用は可能ですが、今後の機器の機能を確認するためにも傾向管理が有用と考えます。フェログラフィー【定量分析：Is値】Is値は異常摩耗の早期発見パラメータのつで、摩耗程度を定量化するために用います。今回のIs値はの乗と、高い値でした。フェログラフィー【定性分析：摩耗粒子および摩耗形態観察】分析結果から観察された代表的な粒子は、以下の通りでした。切削粒子・異物や金属表面の微小突起による切削摩耗により発生。シビア粒子・潤滑状態がやや厳しい凝着摩耗により発生。金属潤滑部が局部的に油膜切れを起していると考えられます。疲労摩耗粒子・繰返し応力を受けて発生。観察された摩耗粒子の中でも切削粒子、シビア粒子は、将来的な摩耗の進行に繋がる可能性を示唆しているため、傾向監視が必要と思われます。摩耗形態の中でも切削摩耗は摩耗進行速度が速く、転がり軸受でこの摩耗形態が発生した場合には寿命が分の程度に低下することも知られており、切削摩耗により生じた軌道面の損傷が起点となって転がり軸受の寿命となるフレーキングに進展することから傾向監視による経過監視が必要です。切削摩耗の発生原因となる混入異物が残留している場合、この異物により切削摩耗が継続して発生する可能性があります。シビア粒子は凝着摩耗に分類されます。この摩耗粒子は、軸受軌道面で凝着、破断を繰り返し、この過程で生じる移着粒子が成長して摩耗粒子となります。そのため、軸受軌道面では局部的に油膜切れが発生していることを示しています。この状態が継続した場合、摩耗粒子のサイズは徐々に大型化していき、設備の損傷に至る場合がありますので、傾向監視が必要です。Iカップリング発光分光分析【SOAP／D-SOAP】検出された金属元素から発生箇所を推定すると、以下の通りでした。鉄、鉛、銅、錫、亜鉛・軸受等カルシウム、バリウム、アルミニウム、ケイ素、ナトリウム・外部混入異物ケイ素の検出ケイ素がppm検出されました。一般に、潤滑油中からケイ素が検出された場合の原因として、油の消泡剤として使用されるシリコン系の添加剤が検出されるフェログラフィーおよびフィルタ表面の異物観察で砂が多く観察され、これが検出されるシリコングリースをシール部に塗布している場合、このシリコングリースが潤滑油に混入して検出されるなどが挙げられますが、今回検出が比較的高濃度であることからの可能性が考えられます。については、分析結果では確認することが出来ませんので、これに関する情報があれば提供をお願いします。銅の摩耗SOAP/D-SOAPで銅が比較的高い値でした。銅を使用した箇所は、オイルリングの摩耗が考えられます。オイルリングが摩耗していた場合、潤滑油の適正なかきあげに影響が生じ、軸受軌道面の油膜切れ発生原因となることから注意が必要です。計数汚染度はNAS級以上と当社推奨の管理限界値を超えていました。フィルタ表面の異物観察で金属片、鉄錆、砂等が観察されたことから、汚染度が高い要因は、摩耗と外部混入異物の影響と思われます。粘度、水分、全酸価、IR、RBOTの各データは、良好でした。尚、別紙RBOTの減少傾向から油の余寿命を求めた結果、本試料油は直近の更油から起算して年月まで使用可能であることが分かります。
報告№104-0081 | 分析№104-00714 | 104-00714 | ）計数汚染度が、前回NAS級から、今回NAS級に約年ヶ月でランク上昇しました。）濾過前の試料油を分析した結果、異常摩耗の早期発見パラメータであるフェログラフィーのIs値が、の乗と良好の範囲にあるものの、摩耗粒子形態観察で、金属接触が厳しい場合に発生するシビア粒子、摩擦熱が高い場合に発生する黒錆が観察されました。軸受摺動面では、厳しい金属接触が発生しています。今後、更に摩耗が進行することが懸念されます。摩耗の進行状況を確認するため、ヶ月以内に再度分析を実施されることを推奨します。尚、RBOTが前回に比較し、min上昇したのは、新油の補充等の影響が考えられます。今後は、今回のRBOT値によりデータ管理を行います。
報告№107-8000 報告№107-8000 | 分析№107-00418 分析№107-00418 | 107-00418 | トライボ診断の結果、泡立ち試験を除く項目は良好でした。泡立ち試験の結果は、-でした。これは、今回の採油量が少なく分析に必要な油量が確保できなかったため参考値ですが、新油値が-であり、使用油の結果は、これと同レベルにあることから消泡性能は、新油と比較して大きな変化はなかったと考えられました。一方、摩耗粒子の形態観察の結果でギヤ歯面の疲労摩耗で発生したと推定されるμmサイズの摩耗粒子が観察されました。ギヤボックスの油系統にはインラインフィルタとオフラインフィルタがあり、μmサイズ以上の粒子の大部分は捕捉されていると考えられます。それにもかかわらず、μmの摩耗粒子が確認されており、ギヤ歯面ではやや厳しい潤滑状態が発生している可能性があると思われました。油中摩耗粒子は、インラインフィルタやオフラインフィルタに捕捉され、異常な摩耗状態が発生したとしても正常な潤滑状態にあると誤認してしまう可能性が考えられます。これを避けるため、今後の診断に当たっては、これまでの採油箇所に加え、インラインフィルタやオフラインフィルタの捕捉物も分析し、その結果から潤滑状態を評価することを推奨します。尚、フィルタ捕捉物の分析を実施する際には、フィルタ流量、フィルタ使用時間などの追加情報が必要です。是非ご提供下さい。泡立ち試験の結果、採油量が少なく、泡立ち試験に必要な油量が確保できなかったため、参考値と考える必要があるものの、新油と同レベルにありました。粘度は良好。粘度は.mm/sと新油値.mm/sに比較して、粘度変化率は-.％で、当社推奨の管理限界値である±％以内にあり、良好と判断する。粘度はmm/sでした。粘度はmm/sでした。粘度指数はでした。粘度指数はでした。泡立ち試験は-でした。泡立ち試験は-と新油と同レベルにあり、消泡性能が新油と同レベルにあることが確認されました。尚、試料油量が少量であったため、参考値として下さい。水分は良好。水分はppmと当社推奨の管理限界値の以下であり、良好と判断する。全酸価は良好。全酸価は.mgKOH/gと新油値.mgKOH/gに比較してやや高いものの、良好と判断する。機器の潤滑状態摩耗粒子の形態観察の結果、ギヤ歯面の疲労摩耗により発生したと推定されるμmサイズの摩耗粒子が観察されました。μmサイズの疲労摩耗粒子が観察されました。異常摩耗の早期発見パラメータである潤滑状態指数がのマイナス乗と正常範囲にあるものの、摩耗粒子の形態観察の結果でギヤ歯面の疲労摩耗により発生したμmサイズの摩耗粒子が観察されました。
報告№109-09094 報告№112-00124 | 分析№109-000916 分析№112-000498 | 112-000498_date121122 | グリースは継続使用可能な状態にあると判断します。グリースの物理的性状は良好と判断します。≪状態監視とパラメータ≫分析の目的および各分析のパラメータは以下の通りです。特性低下目的：グリースの分析結果から、グリースの物理的性状や劣化傾向などを確認する。酸価JISK赤外線吸収スペクトルJISKちょう度JISK滴点JISK摩耗目的：グリース中の摩耗粒子を分析する事により、回転・摺動部の潤滑状態、摩耗劣化の程度、余寿命などを解析する。摩耗診断電子顕微鏡観察JISKX線マイクロアナリシス油中金属濃度JISK≪分析結果≫特性低下酸価：良好酸価.mgKOH/gは管理基本値の.mgKOH/g以内にあることから、問題は無いと判断します。赤外線吸収スペクトル：良好ちょう度：良好ちょう度値はと○○管理限界値であるから以内に留まっています。滴点：良好滴点はと管理基本値のに比較し大きな変化はないことから問題は無いと判断します。摩耗摩耗診断電子顕微鏡観察・X線マイクロアナリシス：今回は実施していません。油中金属濃度：今回は実施していません。
報告№105-0217 | 分析№105-01464 | 105-01464 | 本試験は、油の性状・汚染状態・軸受の潤滑状態を確認し、年間使用した軸受が継続使用可能かを判断するためにトライボ診断を実施しました。分析の結果、本軸受は、更油、或いは潤滑油の濾過を実施して年間で発生した摩耗粒子を除去すれば継続使用が可能な状態にあると判断できました。年間の潤滑状態は、潤滑油中の摩耗粒子の観察結果から、軸受の継続使用には問題ない範囲で、潤滑部分のごく一部でやや厳しい潤滑箇所があり、これが原因で油膜切れが発生し金属同士が接触した凝着摩耗と、油膜に入り込んだ異物の影響で発生する切削摩耗とが混在して発生していることがわかりました。中でも、摩耗進行速度が速い切削摩耗が発生している場合、転がり軸受の寿命は分の程度に低下することが知られているため摩耗進行状況には注意が必要です。摩耗の進行状況を把握するため、ヶ月以内に再度トライボ診断を実施することを推奨します。このことは、異常摩耗の早期発見パラメータであるフェログラフィーのIs値がの乗と良好の範囲にあるものの、摩耗粒子形態観察の結果、異物の噛み込みにより発生する切削粒子、金属接触が厳しい場合に発生するシビア粒子が多く観察されたことSOAP／D－SOAPの結果、ベアリングの摩耗により発生した鉄が検出されたこと以上のことから判断しました。尚、を示す粘度、水分、全酸価、IRの各データが良好であることから、この油は汚染の回復を実施することで継続使用は可能と判断します。
報告№109-09136 報告№112-00017 | 分析№109-001160 分析№112-000033 | 112-000033 | 潤滑油および変速機は継続使用可能な状態にあると判断します。但し、今後も摩耗の進行を傾向監視するため、以下の対策を推奨します。定期的な分析凝着摩耗の進行を監視するため、定期的に分析を実施し、分析データによる摩耗の進行状況を確認することを推奨します。フェログラフィーIs値は異常摩耗の早期発見パラメータのつで、摩耗粒子を定量化するために用います。今回のIs値はの乗であり、潤滑状態は厳しいと判断できます。摩耗粒子の形態で比較的多く観察された粒子は、潤滑状態が正常な場合に発生する摩耗粒子金属潤滑部が局部的に油膜切れを起して発生するシビア粒子でした。これらの摩耗粒子が観察された場合、潤滑部で発生している摩耗形態は、正常なマイルド摩耗潤滑状態がやや厳しい凝着摩耗であることが分かります。Iカップリング発光分光分析供試の潤滑油を分析した結果、検出された金属元素は、SOAPの結果表に示すように、鉄、リン、亜鉛、カルシウム、ナトリウムでした。検出された金属元素から発生箇所を推定すると鉄・コーンディスク等リン、亜鉛、カルシウム・オイル添加剤ナトリウム・外部混入異物であると思われます。このうち、機械部品が摩耗したと思われる元素はのグループです。計数汚染度はNAS級と当社推奨の管理限界値に到達していました。フィルタ表面の異物観察で金属片、鉄錆、砂等が観察されたことから、汚染度が高い要因は、摩耗と外部混入異物の影響と思われます。粘度、水分、全酸価、IRの各データは良好でした。
|  | 113-001267 | ガスタービンの軸受部は、継続使用可能な状態にあると判断し、現時点では分解点検の必要はないと考えます。但し、今後の凝着摩耗の進行を確認するためにも傾向監視を継続することが有効です。定期的な分析定期的な分析を実施することにより、データの変化から異常の兆候を早期に発見することが可能となります。今後懸念される凝着摩耗の進行を監視するため、定期的に分析を実施することを推奨します。はフェログラフィーおよびSOAP-Tの結果から総合的に判断した結果、継続使用は可能ですが、今後の機器の機能を確認するためにも傾向管理が有用と考えます。フェログラフィー【定量分析：Is値】Is値は異常摩耗の早期発見パラメータのつで、摩耗程度を定量化するために用います。前回に比較してIs値はの乗から乗に上昇し、やや高い値でした。フェログラフィー【定性分析：摩耗粒子および摩耗形態観察】分析結果から比較的多く観察された粒子は、以下の通りでした。正常な摩耗粒子・潤滑状態が正常なマイルド摩耗により発生。黒錆・潤滑状態がやや厳しい凝着摩耗により発生。金属接触が厳しく、且つ、高い摩擦熱が発生していると考えられます。砂等・外部から混入したと考えられます。観察された摩耗粒子の中でも黒錆は、将来的な摩耗の進行に繋がる可能性を示唆しているため、傾向監視が必要と思われます。黒錆は、凝着摩耗に分類されます。この摩耗粒子は、摺動面で凝着、破断を繰り返し、この過程で生じる移着粒子が成長して摩耗粒子となります。そのため、摺動面では局部的に油膜切れが発生していることを示しています。この状態が継続した場合、摩耗粒子のサイズは徐々に大型化していき、設備の損傷に至る場合がありますので、傾向監視が必要です。Iカップリング発光分光分析【SOAP-T】検出された金属元素から発生箇所を推定すると、以下の通りでした。鉄、鉛、亜鉛・軸受等リン・添加剤カルシウム、ケイ素、ナトリウム・外部混入異物
報告№103-0207 | 分析№103-02068 | 103-02068 | 本試験は、油中の摩耗粒子から得られる情報からベアリング軌道面の状態を推定することを目的としました。分析の結果、ベアリングの使用時間と本試料油の使用時間とが同じであると仮定した場合、ベアリング軌道面の％程度にフレーキングが発生していると推定できます。この前提条件に間違いがなければ、ベアリングは使用可能な状態にあると思われます。これらのことは、鉄濃度から計算したフレーキングの発生面積が内輪軌道面の面積の凡そ％であること。確認された摩耗粒子がμm以下の小さな粒子が支配的であること。以上のことから判断しました。但し、今後も摩耗が進行することが予想されますのでCBMによる摩耗状態の把握が必要です。計算の結果、時間以上経過すれば、いつでも採油できる状態になりますので、この時間を目安に計画を立てて管理されることを推奨します。
報告№108-0199 報告№108-0199 | 分析№108-01406 分析№108-01406 | 108-01406 | 、軸受の潤滑状態を確認する。今回の採油は、対象設備の停止中に排油口から実施しているため、油循環中に採油した場合に比較し、油中粒子の沈降の影響を受け、分析データが高濃度に出る可能性があります。今回の分析は以上のことを踏まえて結果を検討しました。を示す粘度、水分、全酸価、RBOTの各データは良好の範囲にあることから、この油は継続使用可能と判断します。軸受の潤滑状態異常摩耗の早期発見パラメータであるフェログラフィーのIs値がの乗とやや高く、摩耗粒子の形態観察で異物の噛み込みにより発生する切削粒子、金属接触が厳しい場合に発生するシビア粒子、軸受摺動部分に局部的に高圧・高温となる場合に発生するフリクションポリマ、外部から混入したと思われる砂等が多く観察されました。フリクションポリマは、タービン油が軸受摺動面で高圧下に押し込められ高圧状態になると同時に、圧縮熱も発生して高温状態にもなり、その結果、潤滑油が重合して発生することが知られています。そのため、全量入れ替えたとしても、高温高圧状態の解消がなされなければ、潤滑油は劣化する場合がありますので、定期的に分析を実施する必要があります。観察された摩耗粒子の形態は切削摩耗と凝着摩耗が混在しており、特に切削摩耗は異物が混入していない状態に比較して、摩耗進行速度が速く注意が必要です。今後更に摩耗が進行することが懸念されるため、運転を再開している場合、今回の分析項目に計数汚染度、SOAP／D－SOAPの分析項目を追加して、再度析を実施し、汚染度および摩耗の進行状況を確認されることを推奨します。採油について上述しましたように今回の採油は対象設備の停止中の採油であるため、油中の摩耗粒子などが平均的に分散した状態とはいえない状態で採油されている可能性があります。油槽排油口から採油を行う場合は、配管分の油量は廃油し、配管中に残留している汚染粒子を出来る限り排除することを併せて推奨します。
報告№109-09094 報告№109-09094 | 分析№109-000929 分析№109-000929 | 109-000929_100127 | 分析の結果、ちょう度値と新グリース値に比較して上昇し、当社推奨の管理上限値であるを超えていることから、軟化していることが分かりました。軟化したグリースを使用した場合、グリースの漏洩や軸受等で油膜切れが発生することが懸念されるため、グリースを交換されることを推奨します。有機物・有機化合物の結果、新グリースと異なるピークが確認されたことから、グリース名が違うか、或いは、異種グリースが混入した可能性が考えられますので、ご確認下さい。≪状態監視とパラメータ≫分析の目的および各分析のパラメータは以下の通りです。特性低下目的：グリースの分析結果から、グリースの物理的性状や劣化傾向などを確認する。全酸価JISK赤外線吸収スペクトルJISKちょう度JISK滴点JISK摩耗目的：グリース中の摩耗粒子を分析する事により、回転・摺動部の潤滑状態、摩耗劣化の程度、余寿命などを解析する。摩耗診断電子顕微鏡観察JISKX線マイクロアナリシス油中金属濃度）JISK≪分析結果≫特性低下全酸価：良好全酸価mgKOH/gは新油値の.mgKOH/gに比較し高くはあるものの、有機物・有機化合物試験の結果で油劣化の兆候を示すカルボン酸の吸収が見られないことから問題は無いと判断します。赤外線吸収スペクトル：良好ちょう度：要処置ちょう度値と当社推奨の管理上限値であるを超えていました。滴点：良好滴点はと新油値のに比較し大きな変化はないことから問題は無いと判断します。摩耗摩耗診断電子顕微鏡観察・X線マイクロアナリシス：今回は実施していません。油中金属濃度：今回は実施していません。
報告№109-09136 報告№110-00406 | 分析№109-001160 分析№110-001855 | 110-001855 | 金属元素と濃度の分析は、試料油を以上の高温で発光させ、その光を分光器で分光し、分光によって得られた光の強度と金属固有の波長とから元素を特定するIカップリング発光分光分析法を用います。また摩耗状態は、SOAP法により求めた金属成分と濃度にフェログラフィー法による摩耗粒子分析とを加味して総合的に評価しますが、摩擦面の摩耗機構と摩耗状態の判断は摩耗粒子の形態と、異常摩耗の早期発見パラメータであるIs値により判断します。Iカップリング発光分光分析供試のギヤ油を分析した結果、SOAPで鉄、ニッケル、リン、バリウム、ケイ素、D－SOAPで鉄、リン、カルシウム、バリウム、ナトリウムが検出されました。これらの検出された金属元素から発生箇所を推定すると鉄、ニッケル・ギヤ歯面、軸受等リン・オイル添加剤カルシウム、バリウム、ケイ素、ナトリウム・外部混入異物であると思われます。このうち、機械部品が摩耗したと思われる元素はのグループです。フェログラフィー摩耗粒子と摩耗形態分析結果から観察された粒子は、潤滑状態が正常な場合に発生する摩耗粒子異物の切削作用で発生する切削粒子でした。潤滑部では、正常なマイルド摩耗と異物による切削摩耗が発生していることが分かりました。減速機で切削摩耗が発生した場合、減速機内部で使用されている転がり軸受が切削摩耗により生じた軌道面の損傷が起点となって寿命が分の程度に低下することがあることから、ギヤ歯面の切削摩耗には十分注意する必要があります。また、切削摩耗の発生原因となる混入異物が残留している場合、この異物により切削摩耗が継続して発生する可能性があります。潤滑状態異常摩耗の早期発見パラメータとして摩耗粒子を定量化して評価するフェログラフィーのIs値は、潤滑状態がやや厳しいの乗となっていました。バックラッシご提供いただいた減速機に関する情報からハスバ歯車の組み合わせの段減速機構であることが分かりました。この歯車の構成から接触点は合計で箇所となります。定検周期ヶ月間連続運転であったとしてギヤのバックラッシの増加量を求めました。その結果、接触点箇所で平均的に摩耗が発生していたと仮定した場合、バックラッシの増加量はヶ月間で.μmと推定されました。バックラッシ増加分の上限値は、メーカにより差異はあるものの、当社の推奨するバックラッシは、一般に推奨されるμmを管理目安にしています。この値に比較して十分に小さい値です。計数汚染度はやや高い値でした。フィルタ表面の異物観察で金属片、鉄錆、砂等が観察されたことから、汚染度が高い要因は、摩耗と外部混入異物の影響と思われます。粘度、全酸価、IR、RBOTの各データは良好でした。本試料油の添加剤は、一般に、タービン油に比較して極圧添加剤や摩耗防止剤などの濃度が高く、この影響でRBOT試験の結果が変動する傾向があります。そのため、ギヤ油の余寿命の評価をタービン油と同等の精度で得るには、RBOTの結果に加え、粘度、全酸価、IRなどのデータを総合的に判断することが必要です。潤滑油および対象設備は継続使用可能な状態にあるものの、以下の対策が必要です。摩耗の進行を監視するため、定期的に分析を実施し、摩耗の進行状況を確認することを推奨します。
報告№103-6051 報告№103-6051 | 分析№103-01209 分析№103-01209 | 103-01209 | 精点Aを実施した結果、を示す粘度、水分、全酸価、IR、RBOTの各データは管理基準値内にあり、この油は継続使用可能と判断します。但し、本試料油は、油槽に油濾過機が設置されているため、油中の粒子が除去されていますので、診断は油濾過機による減少率を考慮して潤滑状態を解析する必要があります。今回の解析は、十分に濾過時間が経過し、油中粒子が飽和状態になっていると仮定しています。油濾過機による油中の摩耗粒子の減少率は油濾過機の入口と出口の汚染度を評価し、その結果から求めますが、今回は油濾過機の出口から採取した試料がありませんので、減少率を濾過能力が良好とされる一般的な濾過率.として解析を行います。尚、濾過率を考慮した減少率は油濾過機の吐出量と総油量との比から換算します。本機の油濾過機の吐出量は毎時L、設備油量はLですので減少率は.となります。油濾過機により時間で.％の粒子が減少するとした場合、油がパスして増加する粒子数は、今回計数汚染度の～μmレンジですと個/mlの.％の個/mlとなります。更に、この発生粒子数から平衡濃度を計算します。平衡濃度は下式により求めます。平衡濃度＝発生粒子数／減少率・式油濾過機が設置されていない場合の減少率を.とすると平衡濃度は個/mlとなります。このことから分かるように、本試料油中の汚染度は、油濾過機が設置されていることでNAS級と清浄になっていますが、油濾過機がないと仮定した場合、計算により求めたように～μmレンジの汚染度はNAS級の汚染状態になる可能性を示唆するものととらえる事が出来ます。他のレンジを同様に計算すると以下のようになり、NAS級となります。～～～～以上等級級以上のことから、濾過機を使用しなくても、NAS級と清浄な状態が保持できると考えられることから、潤滑状態も良好な状態にあると判断します。今後、傾向を見るため、油槽から採油すると同時に油濾過機の濾過前と濾過後の位置から採油を実施し、分析結果から減少率を導き、その減少率を上記方法により油濾過機がない場合の粒子数を求め、その粒子数の変化により金属接触が進行しているか落ち着いてきているのかを確認されることを推奨します。尚、採油を主機停止中に実施しているため、油循環中の採油に比較して油中粒子が沈降して低濃度になっている部分を採油していると考えられます。したがって、油が循環している状態で採油を実施した場合に比較して、分析データが低くなり、異常な状態を見落としてしまう可能性がありますので、今後の採油は、停止直後、或いは、油循環中に採油を実施されることを推奨します。
報告№102-6135 報告№102-6135 | 分析№102-02374 分析№102-02374 | 102-02374 | 結論メタルの摩耗が確認されました。年月以降、メタルの更新や手入れがなく、且つ、更油や新油の補充が無かったとすると、メタルの表面は、摩耗が進行し、鏡面状態になっていると考えられるため、至急開放点検が必要と判断します。粘度は良好と判断します。粘度はmm/sと非常に良好の範囲にありました。水分は良好と判断します。水分は.ppmと非常に良好の範囲にありました。全酸価は良好と判断します。全酸価は.mgKOH/gと非常に良好の範囲にありました。RBOTは良好と判断します。RBOTはminと非常に良好の範囲にありました。計数汚染度は、良好の範囲にあるものの、前年度に比較してランク上昇していました。計数汚染度は、NAS級と、前年度濾過後のNAS級に比較して、約ヶ月間でランク上昇しました。重量汚染度は.mg/mlと非常に良好の範囲にありました。重量汚染度は.mg/mlと非常に良好の範囲にありました。機器の潤滑状態メタルの摩耗が確認されました。年月以降、メタルの更新や手入れがなく、且つ、更油や新油の補充が無かったとすると、メタルの表面は、摩耗が進行し、鏡面状態になっていると考えられるため、至急開放点検が必要と判断します。油中の金属粒子濃度を分析するSOAP及びD-SOAPの結果、軸受メタルの摩耗により発生したと考えられる錫がSOAPでppm、D－SOAPが検出されていました。但し、本軸受油は、毎年濾過を実施しており、メタルの摩耗量を検討する場合は濃度補正を行う必要があります。錫濃度を補正した結果を別表に示します。この結果から、年月以降更油を実施していなければ、ppmになっていたと考えられることが出来ます。この補正後の錫濃度と油量リットルから摩耗量を下式により計算しました。 ・式 cmとなります。従いまして、下図のような体積をもつ金属片が摩耗した計算となります。この体積cmを軸受メタルの摩耗面積で割りますと平均的な摩耗深さとなります。この摩耗面積は当社の経験によれば、スラストメタル面積の約分の程度となることが確認されており、軸受の支持面積cmからスラストメタル面積とパッド枚数枚から計算するとcmとなります。摩耗体積cmとcmから平均的な摩耗深さを求めると.μmとなります。スラストメタルの表面粗さをRmaxμmとしますと既にスラストメタル表面は摩耗が進行し鏡面状態になっていると考えられますので、至急メタルの点検が必要と判断します。但し、今回の分析結果は、年月以降、メタルの更新や手入れがなく、且つ、更油や新油の補充がなかったことを前提にしておりますので、この前提が一致していない場合は、再計算を行う必要があります。一致していない場合は、ご連絡頂けますよう、お願い申し上げます。
報告№109-09501 報告№109-09501 | 分析№109-003079 分析№109-003079 | 109-003079 | 、汚染は良好と判断します。潤滑油は継続使用可能な状態にあると判断します。≪状態監視とパラメータ≫分析の目的および各分析のパラメータは以下の通りです。特性低下目的：油の分析結果から、や劣化傾向ならびに添加剤の消耗程度、残存寿命などを確認する。粘度JISK全酸価JISK赤外線吸収スペクトルJISK酸化安定度試験JISK汚染目的：油の分析結果から、砂塵あるいは水・異種油などによるや、異物混入の有無を確認する。水分JISK計数汚染度JISB重量汚染度JISB光学顕微鏡観察摩耗目的：油中の摩耗粒子を分析する事により、回転・摺動部の潤滑状態、摩耗劣化の程度、余寿命などを解析する。摩耗診断電子顕微鏡観察JISKX線マイクロアナリシス油中金属濃度）JISK≪分析結果≫特性低下粘度：良好粘度値mm/sの新油値mm/sに対する変化率は+％であり、当社推奨の管理限界値±％以内に留まっています。全酸価：良好全酸価.mgKOH/gは新油値の.mgKOH/gに比較し高くはあるものの、有機物・有機化合物試験の結果で油劣化の兆候を示すカルボン酸の吸収が見られないことから問題は無いと判断します。赤外線吸収スペクトル：良好酸化安定度試験：良好酸化安定度試験の結果、数値minは当社推奨の管理限界値min以上に留まっており、現時点での使用は可能と判断します。汚染水分：良好水分値.ppmは当社推奨の管理限界値以内に留まっています。計数汚染度：今回は実施していません。重量汚染度：今回は実施していません。光学顕微鏡観察：今回は実施していません。摩耗摩耗診断電子顕微鏡観察・X線マイクロアナリシス：今回は実施していません。油中金属濃度：今回は実施していません。
報告№107-0366 報告№109-09328 | 分析№107-01900 分析№109-002244 | 109-002244 | 濾過前の試料油を分析した結果、粘度が.mm/sと新油のmm/sに比較して、粘度変化率は+％で、処置領域にありました。現在、ISOVGからISOVGに移行しているため異常ではなく、本試料油は継続使用可能と判断します。
報告№107-0257 報告№107-0257 | 分析№107-01398・1399 分析№107-01400 | 107-01400 | 経緯油種変更のため更油を実施した。目的前回の分析結果で汚染が確認されたため、更油後稼動前の汚染度を確認する。考察更油後の試料油を分析した結果、計数汚染度がNAS級と当社推奨の管理限界値に到達していました。摩耗粒子形態観察で、鉄錆、砂が観察されたことから、汚染度が高い原因は、外部から混入したと思われる異物の影響と考えられました。これらの異物は、更油前から油槽に残留していた異物か、或いは、更油した新油が汚染されていた可能性が考えられました。このまま稼動した場合、この異物が軸受摺動面に噛み込み摩耗が進行することが懸念されるため、油槽内を清浄にすることを推奨します。軸受潤滑油を清浄にする方法は、まず軸受油槽内部を洗浄し、その後、濾過済新油を充填するとともに循環濾過を実施する方法を提案致します。濾過済新油とは、濾過によりNAS級以上の清浄度にしたものが望ましいと考えます。これらのことは、計数汚染度が、NAS級と当社推奨の管理限界値に到達していたこと異常摩耗の早期発見パラメータであるフェログラフィーのIs値がと良好の範囲にあるものの、摩耗粒子形態観察の結果、外部から混入したと思われる鉄錆、砂が観察されたこと以上のことから判断しました。
報告№108-0457 報告№108-0457 | 分析№108-03129 分析№108-03140 | 108-03140 | 、軸受の潤滑状態を確認する。を示す粘度、水分、全酸価、RBOTの各データは良好であることから、この油は継続使用可能と判断します。軸受の潤滑状態異常摩耗の早期発見パラメータであるフェログラフィーのIs値がの乗とやや高く、摩耗粒子の形態観察で金属接触が厳しい場合に発生するシビア粒子がやや多く観察されています。今後、さらに摩耗が進行することが懸念されるため、定期的に分析を実施し、摩耗の進行状況を確認することを推奨します。次回採油時期は、運転再開後時間以上経過して採油を実施すれば、理論的には摩耗の進行状態の確認ができますので、この経過時間を参考に検討されることを推奨します。
報告№107-4530 報告№107-7005 | 分析№107-01164 分析№107-01243 | 107-01243 | 今回の採油は、機器停止中にオイルゲージから実施しているため、油循環中に採油した場合に比較し、油中粒子の沈降の影響を受け、分析データが低濃度に出る可能性があります。今回の分析は以上のことを踏まえて結果を検討しました。分析の結果、全てのデータは良好の範囲にありました。採油条件が適正であれば、本分析データから潤滑状態は正常であることが判断できます。しかし、今回は油中粒子の沈降を受けて分析データが低い値を示している場合も考えられます。本試料油の場合、μmサイズの粒子は主機停止から時間分でcm程度沈降すると想定されます。油面高さがcm程度以下で、主機停止から時間分経過後に採油を実施していますので、μm以上の大型の摩耗粒子は沈降の影響で採取されていない可能性があると考えられ、異常な摩耗状態の発生を見落としてしまう可能性があります。可能であれば、再度採油を実施し、摩耗の進行状況を確認することを推奨します。採油は、粒子の沈降の影響を極力抑え、油中粒子が均一な分散状態に近い状態で実施できるように、主機運転中、または停止直後に採油を実施されることを推奨します。尚、を示す粘度、水分、全酸価、IRの各データは良好であり、本試料油は継続使用可能と判断します。
報告№109-09136 報告№111-00032 | 分析№109-001160 分析№111-000078 | 111-000078 | 計数汚染度は当社推奨の管理限界値を超えていました。フィルタ表面の異物観察で表面が茶褐色で鉄錆、砂等が観察され、さらに水分濃度が高いことから、汚染度が高い要因は、水分と外部混入異物の影響と思われます。水分はppmと当社推奨の管理限界値を超えていました。今後、水分の影響で油槽内部に錆が発生し、その影響で摩耗が発生する懸念があります。潤滑油は水分が高く、油中の汚染度が高いことが分かりました。継続使用する場合は、水分除去および濾過を実施することを推奨します。なお、本試料油は機器停止中に油槽下部から採油されています。機器が停止している状態では、別紙油中粒子の沈降の影響に示すように油槽内で撹拌がなくなり固形物が沈降するため、油中汚染度は高くなると推定されます。今後の採油は、極力運転中もしくは停止直後の油槽中層部から実施されることを推奨します。
|  | 100-02761 | 摩耗率は対策後の方が減少しており、対策の効果が確認された。表摩耗率の比較 SOAP D－SOAP 未対策 ppm／月 ／月 対策後 ppm／月 ／月 尚、対策の効果は確認されたが、依然として摩耗は進行しており、少なくとも、ヶ月に度は分析を実施し、摩耗の進行状況をチェックされることを推奨する。
報告№109-09359 報告№109-09359 | 分析№109-002450 分析№109-002450 | 109-002450 | 結論軸受は継続使用可能な状態にあるものの、定期的に分析を実施し、摩耗の進行状況を確認されることを推奨します。次回分析の時期を理論的に求めたところ、最短で約時間となりました。この時間は、油中汚染物が均一になるために必要とする時間であり、この時間を経過すれば、再分析の結果から状態の傾向を確認することが可能となりますので、これを参考に次回分析時期を検討されることを推奨します。次回の傾向監視によりデータが安定している確認が取れれば、分析周期は通常周期に戻して管理することが可能となります。計数汚染度は良好と判断します。計数汚染度計数汚染度はNAS級と当社推奨の管理限界値のNAS級以内にあり、良好と判断します。重量汚染度は.mg/mlでした。機器の潤滑状態SOAP／D－SOAPの結果、前回に比較して鉄が増加していました。フェログラフィーの結果、フレッティングにより発生する赤錆が比較的多く観察されました。SOAPSOAPの結果、摩耗により発生する鉄、銅、油の添加剤成分であるリンが検出されました。D－SOAPD－SOAPの結果、摩耗により発生する鉄が検出されました。フェログラフィー異常摩耗の早期発見パラメータであるフェログラフィーのIs値がの乗とやや高く、摩耗粒子の形態観察の結果、フレッティングにより発生する赤錆が比較的多く観察されました。
報告№106-0386 報告№106-0386 | 分析№106-02124 分析№106-02124 | 106-02124 | 号ガスエンジン発電機の軸受が損傷し、軸受の取替を実施してヶ月が経過した。トライボ診断を実施し、、汚染状態、潤滑状態を確認することを目的とした。今回の採油は主機停止中にドレンプラグから実施しているため、採油時にL廃油したとしても、廃油系統のドレン付近に沈降している汚染の影響があり、油循環中の採油に比較して油中粒子の沈降の影響で高濃度になっている部分を採油していると考えられます。したがって、油が循環している状態で採油を実施した場合に比較して、分析データが高くなり、異常な状態と判断してしまう可能性があります。以上の想定から今回の分析結果を検討しました。分析の結果、計数汚染度が当社推奨の管理限界値に到達し、重量汚染度が当社推奨の管理限界値を超えていました。摩耗粒子形態観察で金属接触が厳しい場合に発生するシビア粒子、外部から混入した鉄錆、砂が多く観察され、D－SOAPで鉄、銅が検出されたことから、汚染の要因は、鉄を使用した箇所、オイルリングの摩耗、外部から混入した異物によるものと考えられました。今後、オイルリングにより潤滑油を適正にかきあげることが出来なくなるなどの原因で油膜切れを発生させること、および外部から混入した異物が軸受摺動面に噛み込み摩耗が進行することなどが懸念されるため、更油等により油槽内を清浄にされるとともに、ヶ月後に再度分析を実施し、摩耗の進行状況を確認することを併せて推奨します。これらのことは、計数汚染度がNAS級と当社推奨の管理限界値に到達し、重量汚染度がmg/mlと当社推奨の管理限界値を超えていたこと異常摩耗の早期発見パラメータであるフェログラフィーのIs値がの乗とやや高く、摩耗粒子形態観察の結果、金属接触が厳しい場合に発生するシビア粒子、外部から混入した鉄錆、砂が多く観察されたことD－SOAPの結果、鉄、オイルリングの主成分である銅、亜鉛が検出されたこと以上のことから判断しました。尚、今回の分析結果の信頼性は、適正な採油条件に比較してやや低いと思われます。次回採油時には粒子の沈降の影響を極力抑え、油中粒子が均一な分散状態に近い状態で採油が実施できるように、主機運転中、または停止直後に採油を実施されることを推奨します。は良好と判断します。粘度は良好と判断します。粘度はmm/sと新油値mm/sに比較して、粘度変化率は+.％で、当社推奨の管理限界値である±％以内にあり、良好と判断します。水分は良好と判断します。水分はppmと当社推奨の管理限界値の以下であり、良好と判断します。全酸価は良好と判断します。全酸価は.mgKOH/gと新油値.mgKOH/g以内にあり、良好と判断します。IRの結果、良好と判断します。IRの結果、油劣化の兆候を示すカルボン酸の吸収が確認されていないことから、良好と判断します。計数汚染度は当社推奨の管理限界値に到達し、重量汚染度は当社推奨の管理限界値を超えていました。計数汚染度は当社推奨の管理限界値に到達していました。計数汚染度はNAS級と当社推奨の管理限界値のNAS級に到達していました。重量汚染度は当社推奨の管理限界値を超えていました。重量汚染度はmg/mlと当社推奨の管理限界値のmg/mlを超えていました。機器の潤滑状態異常摩耗の早期発見パラメータであるフェログラフィーのIs値がの乗とやや高く、摩耗粒子形態観察で金属接触が厳しい場合に発生するシビア粒子、外部から混入した鉄錆、砂が多く観察されました。SOAPの結果は良好です。SOAPの結果、金属元素は検出されませんでした。軸受の摩耗を示す錫は検出されていないことから、良好と判断します。D－SOAPの結果、軸受の摩耗を示す錫が検出されました。D－SOAPの結果、鉄が.ppm、鉛が、銅が、アンチモン、軸受の摩耗を示す錫が共に、亜鉛が、外部から混入したカルシウム、ナトリウムが共に検出されました。フェログラフィーの結果、金属接触が厳しい場合に発生するシビア粒子、外部から混入した鉄錆、砂が多く観察されました。異常摩耗の早期発見パラメータであるフェログラフィーのIs値がの乗とやや高く、摩耗粒子形態観察の結果、金属接触が厳しい場合に発生するシビア粒子、外部から混入した鉄錆、砂が多く観察されました。
報告№101-6222 | 分析№101-02789 | 101-02789 | 分析の結果、重量汚染度を除く項目は良好でした。計数汚染度はNAS級と比較的清浄であるにもかかわらず、重量汚染度がmg/mlと検討・処置領域にありました。D－SOAPの結果、油に添加剤として含まれているバリウムやサーボシリンダの摩耗により発生している鉄が検出されていることから、汚染の要因は、油の添加剤成分が析出し、スラッジとなったものと摩耗粒子と考えられました。スラッジは、バルブ類の動作障害やストレーナを目詰まりさせる等の障害の原因となりますので、除去する必要があります。除去方法は当社製清浄分散剤の投与と濾過が有効です。尚、参考に使用油を使用してTS－を％混合し、効果を確認しました。その結果、下表に示す通りTS－により％のスラッジが除去でき、更に濾過を実施することで系内を清浄にできます。
報告№109-09136 報告№112-00080 | 分析№109-001160 分析№112-000218 | 112-000218 | 減速機は継続使用可能な状態にあると判断します。但し、今後も摩耗の進行を傾向監視するため、以下の対策を推奨します。定期的な分析凝着摩耗やフレッティング摩耗の進行を監視するため、定期的に分析を実施し、摩耗の進行状況を確認することを推奨します。バックラッシによる評価トライボ診断では、バックラッシの増加量を分析結果から計算できますので、構造が確認できる図面、ギヤの形式、歯形、モジュール、歯数、歯幅、油入替後の稼働時間ならびに分解点検後の稼働時間をお知らせ下さい。計算結果をご報告いたします。フェログラフィーIs値は異常摩耗の早期発見パラメータのつで、摩耗粒子を定量化するために用います。今回のIs値はの乗であり、潤滑状態は正常と判断できます。摩耗粒子の形態で比較的多く観察された粒子は、潤滑状態が正常な場合に発生する摩耗粒子金属潤滑部が局部的に油膜切れを起して発生するシビア粒子フレッティングにより発生する赤錆でした。これらの摩耗粒子が観察された場合、潤滑部で発生している摩耗形態は、正常なマイルド摩耗潤滑状態がやや厳しい凝着摩耗微振動によるフレッティング摩耗であることが分かります。フレッティングは、・軸と転がり軸受の内輪内面・軸受箱と転がり軸受の外輪外面・転がり軸受の軌道輪と転動体・ギヤ歯面の箇所で発生する可能性があります。フレッティング粒子は酸化して硬いため、軸受軌道面やギヤ歯面に噛み込んだ場合はその傷が疲労剥離の起点となり、疲労摩耗へと進展することが想定されます。Iカップリング発光分光分析【SOAP／D－SOAP】検出された金属元素は、SOAP／D－SOAPの結果表に示すように、鉄、ニッケル、リン、ナトリウムが検出されました。これらの検出された金属元素から発生箇所を推定すると鉄、ニッケル・ギヤ・軸受等リン・オイル添加剤ナトリウム・外部混入異物であると思われます。このうち、機械部品が摩耗したと思われる元素はのグループです。計数汚染度は良好でした。分析結果計数汚染度は良好と判断します。計数汚染度計数汚染度はNAS級と当社推奨の管理限界値のNAS級以内にあり、良好と判断します。重量汚染度はmg/mlでした。機器の潤滑状態摩耗粒子の形態観察の結果、潤滑状態が正常な場合に発生する摩耗粒子、金属潤滑部が局部的に油膜切れを起して発生するシビア粒子、フレッティングにより発生する赤錆が比較的多く観察されました。SOAPSOAPの結果、油の添加剤成分であるリンが検出されました。摩耗により発生する鉄が検出されていないことから、良好と判断します。D－SOAPD－SOAPの結果、摩耗により発生する鉄が検出されました。フェログラフィー異常摩耗の早期発見パラメータであるフェログラフィーのIs値がの乗と良好の範囲にあるものの、摩耗粒子の形態観察の結果、潤滑状態が正常な場合に発生する摩耗粒子、金属潤滑部が局部的に油膜切れを起して発生するシビア粒子、フレッティングにより発生する赤錆が比較的多く観察されました。
報告№109-09094 報告№109-09094 | 分析№109-000935 分析№109-000935 | 109-000935 | 分析の結果、全てのデータが良好であることから、このグリースは継続使用可能と判断します。尚、有機物・有機化合物の結果、新グリースと異なるピークが確認されたことから、グリース名が違うか、或いは、異種グリースが混入した可能性が考えられますので、グリースを再確認するとともに、異種グリースの混入の可能性についてご確認下さい。特性低下有機物・有機化合物の結果、新グリースと異なるピークが確認されたことから、グリース名が違うか、或いは、異種グリースが混入した可能性が考えられますので、グリースを再確認するとともに、異種グリースの混入の可能性についてご確認下さい。ちょう度は良好と判断します。ちょう度はと当社推奨の管理限界値であるから以内にあり、良好と判断します。滴点は良好と判断します。滴点はと新グリース値に比較して高いものの、良好と判断します。全酸価は良好と判断します。全酸価は.mgKOH/gと新グリース値.mgKOH/g以内にあり、良好と判断します。有機物・有機化合物の結果、良好と判断します。有機物・有機化合物の結果、油劣化の兆候を示すカルボン酸の吸収が確認されていないことから、良好と判断します。但し、新グリースと異なるピークが確認されたことから、グリース名が違うか、或いは、異種グリースが混入した可能性が考えられますので、グリースを再確認するとともに、異種グリースの混入の可能性についてご確認下さい。
報告№109-09094 報告№112-00124 | 分析№109-000916 分析№112-000506 | 112-000506_date121122 | 対象設備は継続使用可能な状態にあると判断します。但し、ちょう度が低下していたため、以下の対策を推奨します。グリースの交換ちょう度が低下し、グリースが硬化していることが確認されたことから、ギヤ歯面で油膜切れが発生することが懸念されるため、グリースを交換することを推奨します。はフェログラフィーおよびSOAP-Tの結果から総合的に判断した結果、正常な状態にあると考えられます。フェログラフィー【定性分析：摩耗粒子および摩耗形態観察】分析結果から比較的多く観察された粒子は、以下の通りでした。正常な摩耗粒子・潤滑状態が正常なマイルド摩耗により発生。Iカップリング発光分光分析【SOAP-T】検出された金属元素から発生箇所を推定すると、以下の通りでした。鉄、鉛、アンチモン、ニッケル、錫・ギヤ等リン、カルシウム、アルミニウム、ナトリウム、モリブデン・添加剤、増ちょう剤、外部混入異物グリースの物理的性状滴点、酸価、IRの各データは良好でした。ちょう度ちょう度値と管理基本値に比較して低下し、○○管理下限値であるを超えていることから、硬化していることが分かりました。硬化したグリースを使用した場合、油分の流動性がなくなり、ギヤで良好な油膜が保持されにくくなる可能性があります。≪状態監視とパラメータ≫分析の目的および各分析のパラメータは以下の通りです。特性低下目的：グリースの分析結果から、グリースの物理的性状や劣化傾向などを確認する。酸価JISK赤外線吸収スペクトルJISKちょう度JISK滴点JISK摩耗目的：グリース中の摩耗粒子を分析する事により、回転・摺動部の潤滑状態、摩耗劣化の程度、余寿命などを解析する。摩耗診断電子顕微鏡観察JISKX線マイクロアナリシス油中金属濃度JISK≪分析結果≫特性低下酸価：良好酸価mgKOH/gは管理基本値の.mgKOH/gに比較し高くはあるものの、有機物・有機化合物試験の結果で油劣化の兆候を示すカルボン酸の吸収が見られないことから問題は無いと判断します。赤外線吸収スペクトル：良好ちょう度：要処置ちょう度値はと○○管理下限値であるを超えていました。滴点：良好滴点はと管理基本値のに比較し大きな変化はないことから、問題は無いと判断します。摩耗摩耗診断：良好摩耗診断の結果、潤滑状態が正常な場合に発生する摩耗粒子が比較的多く観察されました。電子顕微鏡観察・X線マイクロアナリシス：今回は実施していません。油中金属濃度：良好油中金属濃度の結果、摩耗により発生する鉄、鉛、アンチモン、ニッケル、錫、油の添加剤成分や増ちょう剤等であるリン、カルシウム、アルミニウム、ナトリウム、モリブデンが検出されたものの、良好と判断します。
報告№109-09131 報告№109-09131 | 分析№109-001120 分析№109-001120 | 109-001120 | 泡立ち試験の結果は、-と新油値の-に比較して高い値でした。消泡性の性能が低下していることが確認されたことから、今後の使用状況によっては油の酸化劣化が進行したり、ギヤ歯面およびベアリング軌道面で油膜切れが発生したりする場合があるため、消泡剤の添加による消泡性能の改善など何らかの対応が必要になると思われます。また、を示す粘度、水分、全酸価の各データが良好の範囲にあることから、本試料油は継続使用可能と判断します。機器の潤滑状態潤滑状態の異常の早期発見パラメータである潤滑状態指数は、の乗と濾過設備のない機器であれば正常な潤滑状態にあると判断できます。当該機の潤滑系は、油中汚染粒子を濾過するフィルタが設置されているため、別紙インライン・オフラインフィルタの影響に示すとおり、潤滑状態が異常となり大型の摩耗粒子が発生したとしても発生した粒子の大部分が捕捉されてしまい、結果として正常な潤滑状態にあると誤認してしまう可能性があります。そのため、フィルタの影響を考慮に入れLCインデックスを求めたところ、その結果は摩耗がやや厳しい状態に分類されるの乗領域となりました。計算により求めたLCインデックスがこの値であれば、ギヤの継続続使用は可能と思われますが、的確な潤滑状態の確認には再分析による確認が必要と思われます。再分析は、前回採油から今回採油まで年ヶ月程度経過していますので、安全をみてヶ月後を推奨します。泡立ち試験の結果、消泡性能が低下していることが確認されています。粘度は良好。粘度はmm/sと新油値mm/sに比較して、粘度変化率は+.％で、当社推奨の管理限界値である±％以内にあり、良好と判断します。粘度はmm/sとなっています。粘度はmm/sとなっています。粘度指数はとなっています。粘度指数はとなっています。泡立ち試験は-です。泡立ち試験は-と新油に比較して高い値となっています。消泡性能が低下していることが確認されています。水分は良好。水分は.ppmと当社推奨の管理限界値の以下であり、良好と判断します。全酸価は良好。全酸価は.mgKOH/gと新油値.mgKOH/g以内にあり、良好と判断します。機器の潤滑状態精密な濾過設備がない機器であれば、潤滑状態指数は正常の範囲にあると判断します。潤滑状態指数は正常の範囲にあると判断します。異常摩耗の早期発見パラメータである潤滑状態指数がの乗と精密な濾過設備がない機器であれば、潤滑状態指数は正常の範囲にあると判断します。
報告№104-0294 報告№104-8053 | 分析№104-02199 分析№104-02538 | 104-02538 | 分析の結果、本軸受は継続使用可能な状態にあると判断します。このことは、異常摩耗の早期発見パラメータであるIs値がの乗とやや高いものの、ベアリング軌道面から発生した摩耗粒子はマイルドな潤滑状態で発生した摩耗粒子であり潤滑状態は良好な状態で進行していると考えられる。以上のことから判断しました。尚、SOAPの鉄濃度がppm、油量リットルから摩耗体積を計算すると.mmとなります。この体積からベアリング軌道面の摩耗面積を検討し、この情報を傾向管理する必要がありますので、ベアリング番号をお知らせ下さい。
報告№109-09136 報告№112-00252 | 分析№109-001160 分析№112-000985 | 112-000985 | 潤滑油および減速機は継続使用可能な状態にあると判断します。尚、仮定したギヤの情報に間違いがなく、今後の運転状況に大きな変化がなければ、今後年間は分解点検を実施する必要はないと思われます。潤滑状態の監視このまま継続使用するのであれば、定期的に分析を実施して、潤滑状態を監視しながら、設備の状態を基準にして分解点検を延伸化することを推奨します。バックラッシによる評価トライボ診断では、バックラッシの増加量を分析結果から計算できますので、歯幅、油入替後の稼働時間ならびに分解点検後の稼働時間をお知らせ下さい。計算結果をご報告いたします。フェログラフィーおよびSOAP／D－SOAPの結果から総合的に判断した結果、正常な状態にあると考えられます。フェログラフィー【Is値】Is値は異常摩耗の早期発見パラメータのつで、摩耗粒子を定量化するために用います。今回のIs値はの乗と低い値でした。フェログラフィー【摩耗粒子および摩耗形態】分析結果から比較的多く観察された粒子は、以下の通りでした。正常な摩耗粒子・潤滑状態が正常なマイルド摩耗により発生。Iカップリング発光分光分析【SOAP／D－SOAP】検出された金属元素から発生箇所を推定すると、以下の通りでした。鉄、銅、亜鉛・ギヤ・軸受等リン・添加剤カルシウム、ナトリウム・外部混入異物このうち、機械部品が摩耗したと思われる元素はのグループです。バックラッシご提供いただいた減速機に関する情報から、スパイラルベベルギヤであり、この部分のバックラッシを求めました。尚、歯幅が不明でしたのでmmと仮定しました。その結果、減速機のギヤ歯面に摩耗が集中していたと仮定した場合、バックラッシの増加量は.μmと推定されました。バックラッシ増加分の上限値は、メーカにより差異はあるものの、当社の推奨するバックラッシは、一般に推奨されるμmを管理目安にしています。この値に比較して十分に小さい値です。計数汚染度は良好でした。粘度、水分、酸価、IRの各データは良好でした。
報告№101-0197 | 分析№101-01773 | 101-01773 | は良好と判断します。粘度は良好と判断します。粘度はmm/sと新油値mm/sに比較して、粘度変化率は-％で、当社推奨の管理目安である±％以内にあり、良好と判断します。水分は良好と判断します。水分はppmと当社推奨の管理目安の以下であり、良好と判断します。全酸価は良好と判断します。全酸価は.mgKOH/gと新油値.mgKOH/gに比較して、変化はなく、良好と判断します。IRの結果、良好と判断します。IRの結果、IRチャートに示すように油劣化の兆候を示すカルボン酸の兆候が確認されておらず、良好と判断します。RBOTは良好と判断します。RBOTはminと当社推奨の管理限界値内にあり、良好と判断します。計数汚染度は良好と判断します。計数汚染度は良好と判断します。計数汚染度はNAS級と当社推奨の管理限界値内にあり、良好と判断します。重量汚染度は良好と判断します。重量汚染度はmg/mlと当社推奨の管理目安のmg/ml以下であり、良好と判断します。機器の潤滑状態ベアリング軌道面で微小なフレーキングが発生していることが確認されましたが、本ベアリングは継続使用可能な状態にあると判断します。SOAPの結果、ベアリングの摩耗により発生した鉄が検出されました。SOAPの結果、ベアリングに摩耗により発生した鉄がppm検出されました。一方、油の添加剤成分であるリンはppm検出されました。D－SOAPの結果、ベアリングの摩耗により発生した鉄、銅が検出されました。D－SOAPの結果、ベアリングの摩耗により発生した鉄がppm、銅が検出されました。フェログラフィーの結果、微小なフレーキングが確認されました。摩耗の過酷度を示すフェログラフィーのIs値がの乗とやや高い値でした。摩耗粒子の形態観察の結果、ベアリング軌道面のフレーキングにより発生した摩耗粒子が多く見られることから、Is値が高い要因はフレーキングによるものと考えられました。現在の所、観察された粒子は比較的小さく、ベアリングは継続使用可能な状況にあると判断します。
報告№108-0411 報告№110-00533 | 分析№108-02744 分析№110-002417 | 110-002417 | 本試料油の添加剤は、一般に、タービン油に比較して極圧添加剤や摩耗防止剤などの濃度が高く、この影響でRBOT試験の結果が変動する傾向があります。そのため、ギヤ油の余寿命の評価をタービン油と同等の精度で得るには、RBOTの結果に加え、粘度、水分、全酸価、IRなどのデータを総合的に判断することが必要です。分析の結果、油の粘性を示す粘度は、新油値の.mm/sに比較して粘度変化率が+％の.mm/sとほぼ変化はなく、また油中のスラッジの発生量を示す全酸価は、新油値の.mgKOH/gに対して.mgKOH/gでほぼ変化が見られず劣化は確認されなかった。さらにはIRの結果でも油が劣化した場合に発生するカルボン酸の発生も確認されず、酸化防止剤の残存量を示すRBOTは、限界値minに比較して、十分に残量があるminであった以上のことから、潤滑油の劣化は確認されませんでした。油の余寿命は、使用油の使用期間または使用時間が不明であったため、ご依頼の油の余寿命に関する検討は行えませんでした。ただし、分析の結果で新油値がminであったことから、使用期間を仮にヶ月間と仮定すれば余寿命は十二分にあると言えます。可能であれば、使用期間、あるいは使用時間の情報をご提供下さい。汚染度油中の水分を計測した結果、水分は.ppmと新油と同等であり、継続使用可能な状態にあることが確認されました。潤滑油は継続使用可能な状態にあると判断します。
報告№103-4500 報告№103-4500 | 分析№103-00233 分析№103-00233 | 103-00233 | 分析の結果、が悪く、この汚染物によるバルブの動作障害やストレーナの目詰まりが懸念されるため、早急に対策が必要です。汚染物は、主に油の添加剤成分である亜鉛の析出により発生したスラッジと考えられます。したがって、有効な対策は、このスラッジの除去です。スラッジの除去方法は、他電力で数多く実績のある当社製清浄分散剤TS－の投与と深層式濾過機による濾過が有効ですので、この方法を推奨します。重量汚染度が高いものの、その他の分析データは良好であり、重量汚染度を改善することで継続使用可能と判断します。粘度は良好と判断します。粘度はmm/sと新油値mm/sに比較して、粘度変化率は-.％で、管理限界値である％以内にあり、良好と判断します。水分は良好と判断します。水分はppmと管理限界値の以下であり、良好と判断します。全酸価は良好と判断します。全酸価は.mgKOH/gと新油値.mgKOH/gに比較して変化はなく、良好と判断します。IRは良好と判断します。IRはチャートに示すように新油に比較して変化はなく、良好と判断します。計数汚染度は良好と判断します。計数汚染度はNAS級と当社推奨の管理限界値内にあり、良好と判断します。重量汚染度はmg/mlと汚染されていました。重量汚染度はmg/mlと当社推奨の管理限界値のmg/mlを大きく超え、汚染されていました。機器の潤滑状態油圧モータやシリンダ等の摺動部の摩耗が若干発生していることが確認されたため、ヶ月後に再度分析を実施し、摩耗の進行状況を確認されることを推奨します。SOAPは良好でした。SOAPの結果、摩耗により発生した銅がppmと微量であり、良好と判断します。尚、油の添加剤成分であるリンがppm、亜鉛がppm検出されました。D－SOAPは良好でした。D－SOAPの結果、摩耗により発生した鉄がと極微量であり、良好と判断します。尚、油の添加剤成分である亜鉛が.ppmと多く検出されており、このことからスラッジの発生が確認されました。フェログラフィーの結果、油圧モータやシリンダ等の摺動部の摩耗が若干発生していることが確認されました。フェログラフィーの結果、油圧モータやシリンダ等の摺動部の摩耗が若干発生していることが確認されたため、ヶ月後に再度分析を実施し、摩耗の進行状況を確認されることを推奨します。
報告№109-09447 報告№113-00255 | 分析№109-002782 分析№113-000970 | 113-000970 | 分析の結果、、汚染度は共に良好の範囲にあることから、継続使用可能な状態にあると判断します。軸受は継続使用可能な状態にあると判断します。はフェログラフィーの結果から総合的に判断した結果、正常な状態にあると考えられます。フェログラフィー【定量分析：Is値】Is値は異常摩耗の早期発見パラメータのつで、摩耗程度を定量化するために用います。Is値は前回に比較してのマイナス乗から変化はなく、低い値でした。フェログラフィー【定性分析：摩耗粒子および摩耗形態観察】分析結果から観察された全ての粒子量は少でした。前回に比較して水分濃度に大きな変化はなく、計数汚染度はNAS級からNAS級にランク上昇しているものの基準値以下であり、良好でした。粘度、酸価の各データは良好でした。
報告№109-09249 報告№110-00306 | 分析№109-001747 分析№110-001250 | 110-001250 | 主電動機軸受＋圧縮機ギヤ・軸受油中金属の分析は、試料油を以上の高温で発光させた光を分光器で分光し、金属固有の波長から元素を特定するとともに、光の強度から濃度を求めるIカップリング発光分光分析法を用います。また摩耗状態は、SOAP法により求めた金属成分と濃度に、フェログラフィー法による早期発見パラメータであるIs値と摩耗粒子分析とを加味し、さらに摩耗粒子の形態により摩擦面で発生している摩耗機構を推定して総合的に判断します。Iカップリング発光分光分析供試の冷凍機油を分析した結果、検出された金属は油中金属元素の結果表に示すように、鉄、銅、ニッケル、錫、リン、亜鉛、カルシウム、ケイ素、ナトリウムでした。これら検出された金属元素から発生箇所を推定すると、鉄、銅、ニッケル、錫・軸受、ギヤ等リン、亜鉛、カルシウム、ケイ素、ナトリウム・外部混入異物であると思われます。このうち、機械部品が摩耗したと思われる元素はのグループです。フェログラフィー摩耗粒子分析結果から観察された粒子は、外部から混入したと思われる鉄錆等でした。潤滑状態と摩耗形態異常摩耗の早期発見パラメータとして摩耗粒子を定量化して評価するフェログラフィーのIs値は、潤滑状態が正常なのマイナス乗となっていました。汚染度粒子数はNAS級と当社推奨の管理限界値に到達していました。フィルタ表面の異物観察で表面が茶褐色で鉄錆、砂等が観察されたことから、汚染度が高い要因は、スラッジと外部混入異物の影響と思われます。有機物・有機化合物は、IRチャートによる新油分析値との比較の結果、新油と異なるピークが確認されたことから、異種油の混入、或いは、油名が違う可能性があります。潤滑油および軸受は継続使用可能な状態にあるものの、以下の対策が必要です。濾過油中の汚染度が高く、観察された異物が軸受摺動面やギヤ歯面に噛み込み摩耗が進行することが懸念されるため、濾過を推奨します。油名の確認有機物・有機化合物は、IRチャートによる新油分析値との比較の結果、新油と異なるピークが確認されたことから、異種油の混入、或いは、油名が違う可能性がありますので、ご確認ください。分析結果特性低下有機物・有機化合物は、IRチャートによる新油分析値との比較の結果、新油と異なるピークが確認されたことから、異種油の混入、或いは、油名が違う可能性があります。粘度粘度はmm/sと新油値.mm/sに対する粘度変化率は-％で、当社推奨の管理限界値である±％以内にあり、良好と判断します。全酸価冷凍機油の全酸価は、油メーカによって初期値が違うため統一した管理基準を設定するのが困難であることから、当社では管理限界値を設定しておらず、新油分析値との比較及び他の分析項目の結果より全酸価の状態判断を行います。その結果、全酸価は.mgKOH/gと新油値.mgKOH/gに比較して若干高くなっていますが、IRチャートに示すように劣化の兆候として現れるカルボン酸などの有機物・有機化合物の発生が確認されていないことから、異常のない値と判断します。有機物・有機化合物有機物・有機化合物は、IRチャートによる新油分析値との比較の結果、新油と異なるピークが確認されたことから、異種油の混入、或いは、油名が違う可能性があります。色相はLであり、新油値のLに比較して高い値でした。汚染に係るパラメータの分析結果は、汚染粒子数は当社推奨の管理限界値に到達していました。水分はであり、当社推奨の管理限界値の以下であることから良好と判断します。汚染粒子数はNAS級であり、当社推奨の管理限界値のNAS級に到達していました。汚染度物重量はmg/mlであり、当社推奨の管理限界値のmg/ml以内であることから良好と判断します。摩耗フェログラフィーによる摩耗粒子の観察の結果、外部から混入したと思われる鉄錆等が比較的多く観察されました。異常摩耗の早期発見パラメータであるフェログラフィーのIs値がのマイナス乗と良好の範囲にあるものの、摩耗粒子の形態観察の結果、外部から混入したと思われる鉄錆等が比較的多く観察されました。金属濃度SOAP法により金属濃度を測定した結果、潤滑箇所で発生する金属接触によって検出される鉄がppm、銅がppm、ニッケルがppm、リンがppm、外部から混入したと思われるケイ素がppm検出されました。金属濃度酸溶解法により金属濃度を測定した結果、潤滑箇所で発生する金属接触によって検出される鉄がppm、銅がppm、錫が、外部から混入したと思われるリンが、亜鉛が、カルシウム、ナトリウムが検出されました。
報告№109-09136 報告№110-00656 | 分析№109-001160 分析№110-003056 | 110-003056 | 金属元素と濃度の分析は、試料油を以上の高温で発光させ、その光を分光器で分光し、分光によって得られた光の強度と金属固有の波長とから元素を特定するIカップリング発光分光分析法を用います。また摩耗状態は、SOAP法により求めた金属成分と濃度にフェログラフィー法による摩耗粒子分析とを加味して総合的に評価しますが、摩擦面の摩耗機構と摩耗状態の判断は摩耗粒子の形態と、異常摩耗の早期発見パラメータであるIs値により判断します。Iカップリング発光分光分析供試のタービン油を分析した結果、検出された金属元素は、SOAP／D－SOAPの結果表に示すように、鉄、鉛、銅、クロム、錫、リン、亜鉛、カルシウム、バリウム、アルミニウム、ケイ素、ナトリウムでした。これら検出された金属元素から発生箇所を推定すると、鉄、鉛、銅、クロム、錫・軸受等リン、亜鉛、カルシウム、バリウム、アルミニウム、ケイ素、ナトリウム・外部混入異物であると思われます。このうち、機械部品が摩耗したと思われる元素はのグループです。ケイ素の検出SOAPでケイ素がppm検出されました。一般に、潤滑油中からケイ素が検出された場合の原因として、シリコン油或いは、シリコン系の添加剤が検出されるフェログラフィーおよびフィルタ表面の異物観察で砂が多く観察されて検出されるシリコングリースをシール部に塗布している場合、このシリコングリースが潤滑油に混入して検出されるなどが挙げられますが、今回検出が比較的高濃度であることからの可能性が考えられます。については、分析結果では確認することが出来ませんので、これに関する情報があれば提供をお願いします。フェログラフィー摩耗粒子分析結果から観察された粒子は、潤滑状態が正常な場合に発生する摩耗粒子異物の切削作用で発生する切削粒子金属潤滑部が油膜切れを起して発生するシビア粒子局部的に高圧・高温となる場合に発生するフリクションポリマでした。潤滑状態と摩耗形態異常摩耗の早期発見パラメータとして摩耗粒子を定量化して評価するフェログラフィーのIs値は、潤滑状態が厳しいの乗となっていました。これらの結果から、潤滑部では、異物等による切削摩耗とやや厳しい摩耗による凝着摩耗が発生し、そして局部的ではあるものの高圧・高温の箇所が発生していることも分かります。特に、切削摩耗は摩耗形態の中でも摩耗進行速度が速く、転がり軸受でこの摩耗形態が発生した場合には寿命が分の程度に低下することも知られています。切削摩耗により生じた軌道面の損傷が起点となって転がり軸受の寿命となるフレーキングに進展することが懸念されます。摩耗粒子の組成観察された摩耗粒子をSEM・XMAで観察した結果、鉄、クロム、マンガンを含む粒子が比較的多く、ベアリング内部の摩耗が多く発生していることが確認されました。水分、計数汚染度、重量汚染度は共に良好でした。粘度、全酸価、有機物・有機化合物の各データは良好でした。今回の採油は、機器停止中に廃油口から実施しているため、別紙油中粒子の沈降の影響に示すように、油中粒子などの固形物は沈降の影響を受けて分析データが高濃度に出る可能性があります。このことを踏まえて結果を検討すると、軸受および潤滑油は継続使用可能な状態にあるものの、切削摩耗や凝着摩耗の進行が懸念されるため、以下の対策を推奨します。定期的な分析今後、摩耗の進行を監視するため、定期的に分析を実施し、摩耗の進行状況を確認されることを推奨します。シリコン系のグリースや添加剤の確認シリコン系の添加剤やグリースを使用している箇所があるかについてご確認下さい。最適な採油方法本試料油は、機器停止中に廃油口から採油されています。機器が停止している状態では、別紙油粒子の沈降の影響に示すように油槽内で撹拌がなくなり固形物が沈降するため、油中汚染度は高くなると推定されます。今後の採油は、極力運転中もしくは停止直後の油槽中層部から実施されることを推奨します。
報告№106-0025 報告№106-6007 | 分析№106-00118 分析№106-00117 | 106-00117 | 運転開始ヶ月後に初期試験を実施した結果、摩耗粒子形態観察で異物の噛み込みにより発生する切削粒子がやや多く観察されたことから、摩耗形態は切削摩耗であることが分かりました。切削摩耗は、異物が混入していない状態に比較して摩耗進行速度が速く注意が必要です。今後、更に摩耗が進行し、汚染度が上昇することで、バルブ類の動作障害やフィルタ、ストレーナ等の目詰まりの発生が懸念されるため、計画通り運転開始ヶ月後に再度分析を実施されることを推奨します。これらのことは、異常摩耗の早期発見パラメータであるフェログラフィーのIs値がと良好の範囲にあるものの、摩耗粒子形態観察の結果、異物の噛み込みにより発生する切削粒子がやや多く観察されたこと以上のことから判断しました。
報告№109-09136 報告№112-00666 | 分析№109-001160 分析№112-003085 | 112-003085 | 潤滑油は継続使用可能な状態にあると判断します。分析結果は良好と判断します。粘度粘度は.mm/sと新油値.mm/sに比較して、粘度変化率は-％で、当社推奨の管理限界値である±％以内にあり、良好と判断します。水分は.ppmと当社推奨の管理限界値の以下にあり、良好と判断します。酸価はmgKOH/gと新油値mgKOH/g以上にあるものの、IRの結果で油劣化の兆候を示すカルボン酸の吸収が確認されていないことから、良好と判断します。
報告№107-4545 報告№108-5026 | 分析№107-02185 分析№108-00880 | 108-00880 | トライボ診断の結果、全てのデータが良好であることから、この油は継続使用可能と判断します。は良好と判断します。粘度は良好。粘度は.mm/sと新油値mm/sに比較して、粘度変化率は-.％で、当社推奨の管理限界値である±％以内にあり、良好と判断します。粘度はmm/sでした。粘度はmm/sでした。粘度指数はでした。粘度指数はでした。水分は良好。水分はppmと当社推奨の管理限界値の以下であり、良好と判断します。全酸価は良好。全酸価は.mgKOH/gと新油値.mgKOH/g以内であり、良好と判断します。
報告№109-09136 報告№113-00357 | 分析№109-001160 分析№113-001408 | 113-001408 | 分析の結果、潤滑油の劣化は確認されなかったことから、継続使用可能と判断します。但し、油中の汚染度がやや高いことから、今後、異物が摺動面に噛み込むことによる切削摩耗の発生が懸念されるため、に示す対策を推奨します。軸受分析の結果、軸受は継続使用可能な状態にあると判断します。但し、将来的な摩耗進行の有無を確認するためにも傾向監視を継続することが有効です。定期的な分析今後懸念される汚染度の増加、摩耗の進行を監視するため、定期的に分析を実施することを推奨します。はフェログラフィーおよびSOAP／D-SOAPの結果から総合的に判断した結果、継続使用は可能ですが、今後の機器の機能を確認するためにも傾向管理が有用と考えます。フェログラフィー【定量分析：Is値】Is値は異常摩耗の早期発見パラメータのつで、摩耗程度を定量化するために用います。今回のIs値はの乗と、やや高い値でした。フェログラフィー【定性分析：摩耗粒子および摩耗形態観察】分析結果から観察された全ての粒子量は少でした。Iカップリング発光分光分析【SOAP／D-SOAP】検出された金属元素から発生箇所を推定すると、以下の通りでした。鉄、銅、錫・軸受等リン、カルシウム、アルミニウム、ナトリウム・外部混入異物計数汚染度はNAS級と当社推奨の管理限界値以下であるものの、やや高い値でした。フィルタ表面の異物観察で金属片、鉄錆、砂等が観察されたことから、汚染度が高い要因は、摩耗と外部混入異物の影響と思われます。粘度、水分、酸価、IR、RBOTの各データは良好でした。
報告№108-5071 報告№111-00277 | 分析№108-02721 分析№111-001309 | 111-001309 | 潤滑油は継続続使用可能な状態にあると判断します。但し、今後は障害予防を目的に以下の対策を推奨します。消泡性能が低下した場合、ギヤ歯面での油膜形成に影響が出て摩耗の発生が進展することがあります。今後は消泡性能低下の影響により摩耗が進展する可能性がありますので、フェログラフィーおよびSOAP-Tを追加することを推奨します。泡立ち試験の結果は、-と新油値が-であるのに比較して高い値となっていたことから、消泡性能が低下していることが分かりました。今後の使用状況によっては油の酸化劣化が進行したり、ギヤ歯面およびベアリング軌道面で油膜切れが発生したりする場合があるため、消泡剤の添加による消泡性能の改善など何らかの対応が必要になると思われます。分析結果泡立ち試験の結果、消泡性能が低下していることが確認されました。粘度粘度は.mm/sと新油値mm/sに比較して、粘度変化率は-％で、当社推奨の管理限界値である±％以内にあり、良好と判断します。泡立ち試験泡立ち試験は-と新油に比較して高い値でした。水分はppmと当社推奨の管理限界値の以下であり、良好と判断します。全酸価全酸価は.mgKOH/gと新油値.mgKOH/gに比較して高いものの、IRの結果で油劣化の兆候を示すカルボン酸の吸収が確認されていないことから、良好と判断します。
報告№106-0227 報告№106-0322 | 分析№106-01279 分析№106-01707 | 106-01707 | ･濾過前の試料油を分析した結果、摩耗粒子形態観察でマイルドな状態で発生するラビング粒子が多く観察されました。・D－SOAPの結果、前回に比較して鉄がからに上昇していました。主にサーボシリンダ内壁やポンプ内部で摩耗が進行していると考えられました。現在のところ、汚染度はNAS級と良好の範囲にありますが、このまま摩耗が進行し汚染度がやや不良のNAS級に到達した場合、バルブ類の動作障害やフィルタの目詰まり等が発生することが懸念されます。これらの障害発生に対する弊害を勘案の上、ヶ月後に再度分析を実施し、汚染状況及び摩耗の進行状況を確認されることを推奨します。
報告№107-0255 報告№107-0255 |  | 107-01376_1377 | 油の水分、汚染度は、全て良好な状態にあると判断します。濾過効率は油清浄器入口に比較して出口の粒子数が大きな値を示しており、濾過効率を求めることができませんでした。を示す水分が油清浄器入口、出口共に良好でした。油清浄器の濾過効率による油汚染度管理に関する考察油清浄器の濾過効率の指標であるβ値を確認するため、油清浄器の入口側と出口側の配管より採油を実施し、計数汚染度を実施しました。その結果を下表に示します。 ・ここで、 EMBEDExcel.Sheet.表に示す通り、油清浄器入口に比較して出口の粒子数が僅かに大きな値を示しているため、濾過効率を求めることができませんでした。このつのデータの差は、バラツキの範囲にあり差異はないものと判断します。したがって、油清浄器はこれ以上の性能を発揮できるところにはなく、この汚染度が濾過性能の限界にあると判断します。の濾過性能の限界に到達していると考えられます。
報告№109-09136 報告№110-00319 | 分析№109-001160 分析№110-001291 | 110-001291 | は、油の粘度、油中のスラッジの発生量を判断パラメータに、粘度、全酸価、IR、RBOTで評価します。分析の結果、油の粘性を示す粘度は、新油値の.mm/sに比較して粘度変化率が-.％の.mm/sとほぼ変化はなく、また油中のスラッジの発生量を示す全酸価は、新油値の.mgKOH/gに比較して大きな変化のない.mgKOH/gと劣化は確認されなかった。さらにはIRの結果でも油が劣化した場合に発生するカルボン酸の発生も確認されず、酸化防止剤の残存量を示すRBOTは、限界値minに比較して、十分に残量があるminであった以上のことから、潤滑油の劣化は確認されませんでした。一方、油中の水分を計測した結果、水分はppmと新油と同等であり、継続使用可能な状態にあることが確認されました。潤滑油は継続使用可能な状態にあると判断します。なお、潤滑油の余寿命は、RBOTの使用時間当たりの減少量から推定しますが、推定には新油値と使用油のRBOT値に加えて、使用時間または直近の油入替日が必要となります。今後は、可能であればご提供下さい。
報告№109-09136 報告№112-00433 | 分析№109-001160 分析№112-001864 | 112-001864_date121106 | 計数汚染度はナトリウム級以上と当社推奨の管理限界値を超えていました。以下の対策を推奨します。濾過油中の汚染度が高いことから、観察された摩耗粒子や異物等が軸受摺動面の噛み込み摩耗が進行することが懸念されるため、濾過を推奨します。重量汚染度は良好でした。計数汚染度計数汚染度はNAS級以上と当社推奨の管理限界値を超えていました。フィルタ表面の異物観察で金属片、砂、黒錆が観察されたことから、汚染度が高い要因は、摩耗と外部混入異物の影響と思われます。
報告№108-6013 報告№108-6528 | 分析№108-00576 分析№108-00705 | 108-00705 | 初期試験を実施した結果、摩耗の安定が確認され、潤滑油も継続使用可能と判断します。これらのことは、前回に比較して、計数汚染度は等級に変化はなく、SOAP／D-SOAPの鉄および錫濃度に変化がないこと異常摩耗の早期発見パラメータであるフェログラフィーのIs値がのマイナス乗と良好の範囲にあること以上のことから判断しました。
報告№107-6000 報告№107-6005 | 分析№107-00010 分析№107-00122 | 107-00122 | 今回の採油は、機器停止中にドレンプラグから実施しているため停止時間が長い場合、油中粒子の多くは沈降し、採油位置によっては高濃度になっている箇所から採油していると考えられます。分析データからの考察は、稼動中の採油に比較して分析データが高くなる可能性を考慮して検討しました。分析の結果、摩耗粒子形態観察で異物の噛み込みにより発生する切削粒子、厳しい金属接触により発生するシビア粒子が観察されたものの、計数汚染度、フェログラフィーのIs値の各データが良好の範囲にあることから、潤滑状態は良好な状態にあると判断します。尚、を示す粘度、水分、全酸価、IR、RBOTの各データが良好の範囲にあり、潤滑油は継続使用可能と判断します。
報告№106-0467 報告№106-0488 | 分析№106-02677 分析№106-02792 | 106-02792 | 前回からの摩耗の進行状況を確認する。分析を実施した結果、摩耗の安定が確認され、潤滑油も継続使用可能な状態にあると判断します。但し、SOAP／D－SOAPの結果で錫が僅かに検出されました。この錫は、すべり軸受の摺動材として使用されることが多く、本軸受がすべり軸受であった場合、この軸受摺動面の摩耗が始まった可能性があります。現在のところ、検出量は微量であることから問題ありませんが、今後更に摩耗が進行することが懸念されるため、定期的に分析を実施し、摩耗の進行状況を確認することを推奨します。これらのことは、前回に比較して、計数汚染度は等級に変化がないこと異常摩耗の早期発見パラメータであるフェログラフィーのIs値がと良好の範囲にあり、摩耗粒子形態観察で転がり疲労による疲労摩耗粒子が観察されたものの、転がり軸受の寿命の指標となるフレーキングが発生していないことSOAP／D-SOAPの鉄および錫濃度が微増したこと以上のことから判断しました。
報告№109-09249 報告№112-00272 | 分析№109-001747 分析№112-001091 | 112-001091_date121024 | 潤滑油は継続使用可能な状態であり、また運転中における潤滑状態も正常であったものと判断します。本試料油は、汚染や摩耗に関するデータが異常として出やすいドレンバルブから採油されたにもかかわらず、分析の結果は全ての分析項目の値が当社推奨の管理基準値を満たしており、新油分析値との比較結果も問題となる値はありませんでした。分析結果特性低下特性低下に係るパラメータの分析結果は良好と判断します。粘度粘度は.mm/sと新油値.mm/sに対する粘度変化率は-.％で、当社推奨の管理限界値である±％以内にあり、良好と判断します。全酸価添加油の全酸価は、油メーカによって初期値が違うため統一した管理基準を設定するのが困難であることから、当社では管理限界値を設定しておらず、新油分析値との比較及び他の分析項目の結果より全酸価の状態判断を行います。その結果、全酸価は.mgKOH/gと新油値.mgKOH/以下にあり、良好と判断します。酸化安定度酸化安定度はminであり、当社推奨の管理限界値のmin以上であることから良好と判断します。有機物・有機化合物有機物・有機化合物は、IRチャートによる新油分析値との比較の結果、cm-付近に劣化の兆候を示すカルボン酸の吸収が確認されていないことから、良好と判断します。色相はLであり、新油値のLに比較して高い値でした。汚染に係るパラメータの分析結果は良好と判断します。水分はppmであり、当社推奨の管理限界値の以下であることから良好と判断します。汚染粒子数はNAS級であり、当社推奨の管理限界値のNAS級以下であることから良好と判断します。汚染度物重量は.mg/mlであり、当社推奨の管理限界値のmg/ml以下であることから良好と判断します。．摩耗運転中における潤滑状態は正常であったものと判断します。異常摩耗の早期発見パラメータであるフェログラフィーのIs値がのマイナス乗と良好の範囲にあったことから、潤滑箇所の潤滑状態は正常と判断します。金属濃度SOAP法により金属濃度を測定した結果、潤滑箇所で発生する金属接触によって検出されるニッケルがppm、油の添加剤成分であるリンが、亜鉛がppm、カルシウムがppm検出されました。金属濃度D-SOAP法により金属濃度を測定した結果、油の添加剤成分である亜鉛が、カルシウムが、外部から混入したと思われるナトリウムが検出されました。
報告№109-09136 | 分析№109-001160 | 113-002985_2986 | 潤滑油は水分が新油に比較してやや高いものの、汚染状態は良好であり、継続使用可能と判断します。また、濾過前と濾過後の汚染状態から、濾過効率を確認した結果、β値は～％と比較的高い値であり、濾過効率は正常であると考えられます。定期的な分析使用油の水分が新油値に比較してやや高い値でした。水分の増加は、潤滑油の酸化劣化促進や金属表面の錆の発生、油膜の形成不良による摩耗の促進につながるため、今後、傾向監視することが有用です。計数汚染度、重量汚染度は共に良好です。計数汚染度計数汚染度は濾過前がNAS級、濾過後はNAS級とランク低下しており、良好です。重量汚染度は濾過前が.mg/ml、濾過後が.mg/mlと減少しており、良好です。濾過効率濾過効率の指標であるβ値を、濾過前と濾過後の計数汚染度の結果を基に計算しました。その結果を下表に示します。 ・ここで、β：β値リンi：濾過前の粒子数リンo：濾過後の粒子数表に示す通り、β値は、～μmレンジが%～μmレンジが%～μmレンジが%～μmレンジが%と比較的高い値であり、濾過効率は正常であると考えられます。粘度、酸価、IRの各データは良好です。水分が新油に比較してやや高い値でした。粘度粘度はmm/sと新油値mm/sに比較して粘度変化率が-％となっており、当社推奨の管理限界値である±％以内にあり、良好です。水分はppmと新油値に比較してやや高い値でした。水分の増加は、潤滑油の酸化劣化促進や金属表面の錆の発生や、油膜の形成不良による摩耗の促進につながるため、今後、傾向監視することが有用です。酸価・IR酸価は.mgKOH/gと新油値.mgKOH/g以上にあるものの、IRで油の酸化劣化により発生するカルボン酸の吸収が確認されないことから、良好です。
報告№108-0457 報告№108-0457 | 分析№108-03119 分析№108-03124 | 108-03124 | 、軸受の潤滑状態を確認する。今回の採油は、対象設備の停止中に排油弁から実施しているため、油循環中に採油した場合に比較し、油中粒子の沈降の影響を受け、分析データが高濃度に出る可能性があります。今回の分析は以上のことを踏まえて結果を検討します。分析の結果、今回の採油が高濃度になっていると思われる対象設備停止中の排油弁から行われた採油にもかかわらず、全てのデータが良好の範囲にあります。このことから、機器の潤滑状態は正常であり、この油は継続使用可能と判断します。尚、次回の採油は、粒子の沈降の影響を少なくすることが重要であり、そのため油中粒子が均一な分散状態で実施されることを推奨します。
報告№108-5071 報告№110-00287 | 分析№108-02721 分析№110-001107 | 110-001107 | 潤滑油は継続続使用可能な状態にあるものの、今後は障害予防を目的に以下の対策を推奨します。追加分析消泡性能が低下した場合、ギヤ歯面での油膜形成に影響が出て摩耗の発生が進展することがあります。今後は消泡性能低下の影響により摩耗が進展する可能性がありますので、フェログラフィーおよびSOAPを追加することを推奨します。分析周期の短縮今後、全酸価の上昇が予測されますので、同様に分析周期を短縮して傾向監視を強化することを併せて推奨します。分析結果全酸価が上昇していました。泡立ち試験の結果、消泡性能が低下していることが確認されました。粘度粘度は.mm/sと新油値mm/sに比較して、粘度変化率は+.％で、当社推奨の管理限界値である±％以内にあり、良好と判断します。泡立ち試験泡立ち試験は-と新油に比較して高い値でした。水分は.ppmと当社推奨の管理限界値の以下であり、良好と判断します。全酸価全酸価は.mgKOH/gと新油値.mgKOH/gに比較して高いものの、IRの結果で油劣化の兆候を示すカルボン酸の吸収が確認されていないことから、良好と判断します。
報告№109-09094 報告№112-00124 | 分析№109-000870 分析№112-000434 | 112-000434 | 潤滑油および対象設備は継続使用可能な状態にあると判断します。はフェログラフィーおよびSOAP-Tの結果から総合的に判断した結果、正常な状態にあると考えられます。フェログラフィー【定量分析：Is値】Is値は異常摩耗の早期発見パラメータのつで、摩耗粒子を定量化するために用います。今回のIs値はのマイナス乗と低い値でした。フェログラフィー【定性分析：摩耗粒子および摩耗形態観察】分析結果から比較的多く観察された粒子は、以下の通りでした。正常な摩耗粒子・潤滑状態が正常なマイルド摩耗により発生。Iカップリング発光分光分析【SOAP-T】検出された金属元素から発生箇所を推定すると、以下の通りでした。ニッケル、亜鉛・軸受等リン・添加剤カルシウム、ナトリウム、マグネシウム・外部混入異物．水分、計数汚染度、重量汚染度は共に良好でした。．粘度、酸価、IR、RBOTの各データは良好でした。尚、RBOTがminと管理基本値の.minに比較して.min減少していました。このまま継続使用した場合、この減少傾向から限界値に到達するのは、別紙図RBOTの減少傾向に示すように年月と推定されました。残りの継続使用期間は、約年ヶ月であると予測されます。≪状態監視とパラメータ≫分析の目的および各分析のパラメータは以下の通りです。特性低下目的：油の分析結果から、や劣化傾向ならびに添加剤の消耗程度、残存寿命などを確認する。粘度JISK酸価JISK赤外線吸収スペクトルJISK酸化安定度試験JISK汚染目的：油の分析結果から、砂塵あるいは水・異種油などによるや、異物混入の有無を確認する。水分JISK計数汚染度JISB重量汚染度JISB光学顕微鏡観察摩耗目的：油中の摩耗粒子を分析する事により、回転・摺動部の潤滑状態、摩耗劣化の程度、余寿命などを解析する。摩耗診断電子顕微鏡観察JISKX線マイクロアナリシス油中金属濃度JISK≪分析結果≫特性低下粘度：良好粘度値.mm/sの管理基本値.mm/sに対する変化率は-％であり、○○管理限界値±％以内に留まっています。酸価：良好酸価.mgKOH/gは管理基本値の.mgKOH/g以内にあることから、問題は無いと判断します。赤外線吸収スペクトル：良好酸化安定度試験：良好酸化安定度試験の結果、数値minは○○管理限界値min以上に留まっており、現時点での使用は可能と判断します。汚染水分：良好水分値ppmは○○管理限界値以内に留まっています。計数汚染度：良好計数汚染度はNAS級と当社推奨の管理限界値NAS級以内にあります。重量汚染度：良好重量汚染度は.mg/mlと当社推奨の管理限界値mg/ml以内にあります。光学顕微鏡観察：良好光学顕微鏡写真は捕捉された汚染物の量は少なく、スラッジは確認されませんでした。摩耗摩耗診断：良好摩耗診断の結果、異常摩耗の早期発見パラメータであるIs値がのマイナス乗と良好の範囲にあることから、潤滑状態は正常と判断します。電子顕微鏡観察・X線マイクロアナリシス：今回は実施していません。油中金属濃度：良好油中金属濃度の結果、ニッケル、亜鉛、油の添加剤成分であるリン、外部から混入したと思われるカルシウム、ナトリウム、マグネシウムが検出されたものの、良好と判断します。
報告№109-09136 報告№111-00093 | 分析№109-001160 分析№111-000485 | 111-000485 | 前回に比較してSOAP／D－SOAPの結果で、鉄濃度に大きな変化はなく、異常摩耗の早期発見パラメータであるフェログラフィーのIs値がのマイナス乗と良好でした。前回に比較して水分は.ppmからppmと大きな変化はなく、良好でした。計数汚染度はNAS級から等級に変化はなく、良好でした。前回同様に粘度、全酸価、IR、RBOTの各データは良好でした。潤滑油および対象設備は継続使用可能な状態にあると判断します。油の余寿命は、使用油の使用期間または使用時間が不明であったためご依頼の油の余寿命に関する検討は行えませんでした。ただし、分析の結果で新油値がminであったことから、使用期間を仮にヶ月間と仮定すれば余寿命は十二分にあると言えます。可能であれば、使用期間、あるいは使用時間の情報をご提供下さい。
報告№109-09136 報告№113-00096 | 分析№109-001160 分析№113-000378 | 113-000378 | 給油口から採油した本試料油は、劣化はなく、汚染度は良好な範囲にあることから、継続使用可能と判断します。軸受は継続使用可能な状態にあると判断します。定期的な分析定期的な潤滑油分析によるトライボ診断を実施することにより、分析データの変化から異常の兆候を早期に発見することが可能となります。また、今回は対象設備の初回分析であるため、最低でもあと回分析を実施し、分析データの変化から今後の対応を検討することを推奨します。はフェログラフィーおよびSOAP-Tのデータから総合的に解析した結果、正常な状態にあると考えられます。フェログラフィー【定量分析：Is値】Is値は異常摩耗の早期発見パラメータのつで、摩耗程度を定量化するために用います。今回のIs値はのマイナス乗と、低い値でした。フェログラフィー【定性分析：摩耗粒子および摩耗形態観察】分析結果から観察された全ての粒子量は少でした。Iカップリング発光分光分析【SOAP-T】検出された金属元素から発生箇所を推定すると、以下の通りでした。カルシウム、ナトリウム・外部混入異物計数汚染度、重量汚染度は共に良好でした。潤滑油の劣化状態粘度、水分、酸価、IRの各データは良好でした。
報告№108-0075 報告№108-0090 | 分析№108-00429 分析№108-00514 | 108-00514 | 分析の結果、前回と同様に重量汚染度がmg/mlと当社推奨の管理限界値を超えていました。IRの結果で油劣化の兆候を示すカルボン酸の吸収が確認され、フィルタ表面の異物観察で表面に茶色の汚染物が観察されたことから、汚染度が高い要因は、油劣化により発生したスラッジであると考えられました。今後、油劣化が進行し、油中の酸成分により金属表面に腐食摩耗が発生することが懸念されます。また、このスラッジは、粘着性があり、貴工場では過去に射出成形機でスラッジが原因で圧油系統のバルブ動作障害等のトラブルが発生した経緯もあり、除去する必要がありますので、以下の対策を推奨します。貴工場の射出成形機でも、数多く実績のある当社製清浄分散剤TS－の投与と濾過を実施TS－投与・濾過後に油を全量交換
報告№109-09136 報告№112-00409 | 分析№109-001160 分析№112-001721 | 112-001721 | 潤滑油は継続使用可能な状態にあると判断します。但し、今後は障害予防を目的に以下の対策を推奨します。追加分析消泡性能が低下した場合、ギヤ歯面での油膜形成に影響が出て摩耗が進展することがありますので、フェログラフィーおよびSOAP-Tを追加して摩耗により発生する油中金属濃度や潤滑状態を確認することを推奨します。泡立ち試験泡立ち試験の結果は、-と新油値が-であるのに比較して高い値となっていたことから、消泡性能が低下していることが分かりました。今後の使用状況によっては油の酸化劣化が進行したり、ギヤ歯面およびベアリング軌道面で油膜切れが発生したりする場合があるため、消泡剤の添加による消泡性能の改善など何らかの対応が必要になると思われます。分析結果は良好と判断します。粘度粘度はmm/sと新油値mm/sに比較して、粘度変化率は-.％で、当社推奨の管理限界値である±％以内にあり、良好と判断します。水分はppmと当社推奨の管理限界値の以下にあり、良好と判断します。酸価は.mgKOH/gと新油値.mgKOH/gに比較して高いものの、IRの結果で油劣化の兆候を示すカルボン酸の吸収が確認されていないことから、良好と判断します。
報告№104-8044 報告№104-6075 | 分析№104-02040 分析№104-02260 | 104-02260 | オーバーホールヶ月後に初期試験を実施した結果、オーバーホール時に混入したと思われる鉄錆・砂と初期のなじみ摩耗が確認されました。今回のようになじみ過程でシビア粒子球状粒子が観察された場合は、なじみ過程が正常に終了していない場合があり、異常摩耗に進展することも懸念しなければなりません。なじみ過程が正常な状態で終了した場合、シビア粒子球状粒子は観察される事が少なく、従って、今回のなじみ過程では、局部的な金属接触がごく一部で発生したと考えられます。この接触が、既に正常な状態に推移しているか、或いは、進行しているのかを確認するためには、ヶ月毎に回目の初期試験を実施されることを推奨します。これらのことは、異常摩耗の早期発見パラメータであるフェログラフィーのIs値が、と良好の範囲にあるものの、摩耗粒子形態観察の結果、金属接触が厳しい場合に発生するシビア粒子、摩擦熱が高い場合に発生する球状粒子、外部から混入した鉄錆・砂が観察されたこと光学顕微鏡写真に示すように、外部から混入した鉄錆・砂が見られたこと以上のことから判断しました。
報告№109-09136 報告№111-00381 | 分析№109-001160 分析№111-001805 | 111-001805 | 潤滑油および軸受は継続使用可能な状態にあり、保守サイクルおよび手法は問題ないと判断します。但し、異種油の混入、或いは、油名が違う可能性があり、さらに摩耗の進行が懸念されるため、以下の対策を推奨します。異種油の混入および油名の確認異種油の混入の有無、油名を再度確認することを推奨します。定期的な分析凝着摩耗の進行を監視するため、定期的に分析を実施し、摩耗の進行状況を確認することを推奨します。傾向監視のための次回採油時期は、最短で約時間となります。この時間は、油中汚染物が均一になるために必要とする時間であり、この時間を経過すれば、再分析の結果から状態の傾向を確認することが可能となりますので、これを参考に次回分析時期を検討されることを提案します。フェログラフィー異常摩耗の早期発見パラメータとして摩耗粒子を定量化して評価するフェログラフィーのIs値は、潤滑状態が正常なの乗でした。摩耗粒子の形態で比較的多く観察された粒子は、潤滑状態が正常な場合に発生する摩耗粒子、金属潤滑部が局部的に油膜切れを起して発生するシビア粒子、局部的に高圧・高温となる場合に発生するフリクションポリマでした。これらの摩耗粒子が観察された場合、潤滑部で発生している摩耗形態は、正常なマイルド摩耗と潤滑状態がやや厳しい凝着摩耗であり、そして局部的ではあるものの高圧・高温の箇所が発生していることも分かります。フリクションポリマは、潤滑油が摺動面に押し込められ高圧状態になると同時に、圧縮熱により高温状態になった結果、基油自身が重合反応を起こし生成することが知られています。そのため、高圧高温状態の解消がなされなければ、潤滑油の劣化が進行し、粘度上昇に因る潤滑異常に進展する場合があります。電子顕微鏡・X線マイクロアナリシス観察された粒子をSEM・XMAで詳細に分析した結果、粒子には鉄、マンガンが比較的多く含まれており、成分割合から粒子は主に主軸等から発生していると推定できました。Iカップリング発光分光分析供試の潤滑油を分析した結果、検出された金属元素は、SOAP-Tの結果表に示すように、鉄、錫、亜鉛、カルシウム、バリウム、ナトリウムが検出されました。これらの検出された金属元素から発生箇所を推定すると鉄、錫・軸受等亜鉛、カルシウム、バリウム、ナトリウム・外部混入異物であると思われます。このうち、機械部品が摩耗したと思われる元素はのグループです。SOAP-Tで亜鉛、バリウムが検出されました。使用油であるFBKタービンには金属添加剤は含まれておらず、これらの元素は含まれていないことから、異種油の混入、または油名の誤りなどが考えられます。計数汚染度、重量汚染度は共に良好でした。IRの結果、新油のIRスペクトルと一致しない箇所が確認されました。異種油の混入または油名の誤りなどが考えられます。
報告№109-09136 報告№112-00588 | 分析№109-001160 分析№112-002425 | 112-002425 | 、汚染状態、摩耗状態ポンプ減速機と潤滑油は、継続使用可能な状態であるため、分解点検の必要はないと判断します。但し、観察された油中粒子には、異物の切削作用の影響で発生する切削摩耗や、繰返し応力による疲労摩耗で発生した摩耗粒子が観られたことから、今後の摩耗進行を傾向監視するため、＜以下のに示す＞対策を推奨します。余寿命予測フェログラフィーのIs値は、前回に比較しての乗から変化はなく、平衡状態で安定した潤滑状態になっていることがわかります。このような安定した潤滑状態では、異常な方向に向かう上昇角を示さないことからIs値による余寿命予測はできませんが、前回と今回のデータを比較した結果から判断すると、少なくとも年程度の間は継続して使用が可能な状態にあると判断します。定期的なトライボ診断トライボ診断は、潤滑油を分析し、潤滑油の性状を調査して継続使用が可能か、更油すべきかの評価を行うことはもとより、ギヤや転がり軸受、すべり軸受などの潤滑状態も評価する設備診断技術ですが、農業用の設備では稼働率にもよるものの年に回程度の診断により、そのデータの変化から異常の兆候を早期に発見することや、分解点検の必要性を判断することが可能となります。今回の分析データでは、潤滑油中に摩耗速度の早い摩耗形態の切削摩耗および疲労摩耗が確認されたことから、今後も定期的な分析診断により設備状態を把握することを推奨します。濾過油中の汚染度が高いことから、摩耗粒子や異物等がギヤ歯面や軸受軌道面に噛み込むことによる摩耗の進行が懸念されるため、濾過を推奨します。バックラッシによる評価トライボ診断では、バックラッシの増加量を分析結果から計算できますが、今回は計算に必要なモジュールと歯幅に関する情報が不足していたため、仮定して計算しております。不足している情報をお知らせ頂ければ、より正確な診断を行うことが出来ますので、可能であれば情報をお知らせ下さい。はフェログラフィーおよびSOAP-Tの結果から総合的に判断した結果、傾向管理が必要な状態にあると考えられます。フェログラフィー【定量分析：Is値】Is値は異常摩耗の早期発見パラメータのつで、摩耗粒子を定量化するために用います。Is値は前回に比較しての乗から変化はなく、低い値でした。フェログラフィー【定性分析：摩耗粒子および摩耗形態観察】分析結果から比較的多く観察された粒子は、以下の通りでした。正常な摩耗粒子・潤滑状態が正常なマイルド摩耗により発生。切削粒子・異物や金属表面の微小突起による切削摩耗により発生。疲労摩耗粒子・繰返し応力を受けて発生。観察された摩耗粒子の中でも切削粒子は、注意が必要です。減速機で切削摩耗が発生した場合、減速機内部で使用されている転がり軸受が切削摩耗により生じた軌道面の損傷が起点となって、寿命が分の程度に低下することがあることから、切削摩耗には十分注意する必要があります。切削摩耗の発生原因となる混入異物が残留している場合、この異物により切削摩耗が継続して発生する可能性があります。Iカップリング発光分光分析【SOAP-T】検出された金属元素から発生箇所を推定すると、以下の通りでした。鉄、鉛、銅、ニッケル、錫、亜鉛・ギヤ、軸受等リン・添加剤カルシウム、アルミニウム、ナトリウム・外部混入異物バックラッシご提供いただいた減速機に関する情報から、スパイラルベベルギヤであり、この部分のバックラッシを求めました。尚、モジュール、歯幅が不明でしたのでモジュールを、歯幅をmmと仮定しました。その結果、減速機のギヤ歯面に摩耗が集中していたと仮定した場合、バックラッシの増加量は約μmと推定されました。バックラッシ増加分の上限値は、メーカにより差異はあるものの、当社の推奨するバックラッシは、一般に推奨されるμmを管理目安にしています。この値に比較して十分に小さい値であり、前回に比較してSOAP-Tの鉄濃度が減少していることから、摩耗は安定しているものと推定されます。計数汚染度は、当社推奨の管理限界値を超えていました。計数汚染度計数汚染度は、NAS級以上と当社推奨の管理限界値NAS級を超えていました。重量汚染度は、mg/mlでした。光学顕微鏡写真重量汚染度で濾過したフィルタ表面上の夾雑物を光学顕微鏡で観察した結果、茶褐色のスラッジ、金属片、鉄錆、砂等が観察されました。は良好と判断します。粘度粘度は、.mm/sと新油値mm/sに比較して、粘度変化率は-％で、当社推奨の管理限界値である±％以内にあり、良好と判断します。水分は、.ppmと当社推奨の管理限界値の以下にあり、良好と判断します。酸価は、.mgKOH/gと新油値.mgKOH/g以下にあり、良好と判断します。IRIRチャートの結果、新油と使用油のスペクトルパターンはほぼ一致し、また、油劣化の兆候を示すカルボン酸の吸収が確認されていないことから、良好と判断します。
報告№109-09136 報告№112-00132 | 分析№109-001160 分析№112-000534 | 112-000534 | 潤滑油は継続使用可能な状態にあると判断します。但し、今後は障害予防を目的に以下の対策を推奨します。追加分析消泡性能が低下した場合、ギヤ歯面での油膜形成に影響が出て摩耗が進展することがありますので、フェログラフィーおよびSOAP-Tを追加して摩耗により発生する油中金属濃度や潤滑状態を確認することを推奨します。泡立ち試験泡立ち試験の結果は、-と新油値が-であるのに比較して高い値となっていたことから、消泡性能が低下していることが分かりました。今後の使用状況によっては油の酸化劣化が進行したり、ギヤ歯面およびベアリング軌道面で油膜切れが発生したりする場合があるため、消泡剤の添加による消泡性能の改善など何らかの対応が必要になると思われます。分析結果泡立ち試験の結果、消泡性能が低下していることが確認されました。粘度粘度はmm/sと新油値.mm/sに比較して、粘度変化率は-.％で、当社推奨の管理限界値である±％以内にあり、良好と判断します。泡立ち試験泡立ち試験は-と新油に比較して高い値でした。水分はppmと当社推奨の管理限界値の以下であり、良好と判断します。酸価はmgKOH/gと新油値mgKOH/g以下にあり、良好と判断します。
報告№109-09136 報告№110-00734 | 分析№109-001160 分析№110-003443 | 110-003443 | 軸受は継続使用可能な状態にあるものの、摩耗の進行を監視するため、定期的に分析を実施し、摩耗の進行状況を確認することを推奨します。
報告№108-7005 報告№108-7005 | 分析№108-01662 分析№108-01662 | 108-01662 | 今回の採油は、対象設備の停止中にドレンプラグから実施しているため、油循環中に採油した場合に比較し、油中粒子の沈降の影響を受け、分析データが高濃度に出る可能性があります。今回の分析は以上のことを踏まえて結果を検討しました。分析の結果、摩耗粒子の形態観察で金属接触が厳しい場合に発生するμmサイズのシビア粒子が観察されました。観察されたシビア粒子は、視野に個と少ないことから、直ちに異常ではないものの、今後更に摩耗が進行することが懸念されるため、定期的に分析を実施し、汚染度および潤滑状態を確認されることを推奨します。尚、上述しましたように今回の採油は対象設備の停止中の採油であるため、対象設備の運転中の採油に比較して汚染度は高目に出ている可能性があります。採油は、粒子の沈降の影響を少なくすることが重要であり、そのため油中粒子が均一な分散状態で実施されることを併せて推奨します。は良好と判断します。粘度は良好と判断します。粘度はmm/sと新油値mm/sに比較して、粘度変化率は+％で、当社推奨の管理限界値である±％以内にあり、良好と判断します。水分は良好と判断します。水分はppmと当社推奨の管理限界値の以下であり、良好と判断します。全酸価は良好と判断します。全酸価はと新油値に比較して変化はなく、良好と判断します。RBOTの結果、良好と判断します。RBOTはminと当社推奨の管理限界値のmin以上であり、良好と判断します。は良好と判断します。計数汚染度は良好と判断します。計数汚染度はNAS級と当社推奨の管理限界値のNAS級以内にあり、良好と判断します。機器の潤滑状態フェログラフィーの結果、金属接触が厳しい場合に発生するμmサイズのシビア粒子が観察されました。SOAPの結果は良好です。SOAPの結果、亜鉛、カルシウムが検出されました。D－SOAPの結果は良好です。D－SOAPの結果、鉄、外部から混入したと思われるカルシウム、ナトリウムが検出されました。フェログラフィーの結果、金属接触が厳しい場合に発生するμmサイズのシビア粒子が観察されました。異常摩耗の早期発見パラメータであるフェログラフィーのIs値がのマイナス乗と良好の範囲にあるものの、摩耗粒子の形態観察の結果、金属接触が厳しい場合に発生するμmサイズのシビア粒子が観察されました。
報告№109-09136 報告№111-00380 既報では、軸受の交換を推奨した４号ロール№３のＩｓ値は１０の８乗でしたが、本軸受はこの値に比較して２桁低い１０の６乗となっています。 | 分析№109-001160 分析№111-001802 | 111-001802 | 軸受および潤滑油は継続使用可能な状態にあると判断します。但し、摩耗の進行が懸念されるため、以下の対策が必要です。定期的な分析切削摩耗と疲労摩耗の進行を監視するため、定期的に分析を実施し、摩耗の進行状況を確認することを推奨します。最適な採油方法本試料油は、機器停止中に点検口から採油されています。機器が停止している状態では、別紙油粒子の沈降の影響に示すように油槽内で撹拌がなくなり固形物が沈降するため、油中汚染度は低くなると推定されます。当該機は運転中の採油が極めて困難であることから、今後の採油は、極力停止直後の油槽中層部から実施されることを推奨します。フェログラフィー異常摩耗の早期発見パラメータとして摩耗粒子を定量化して評価するフェログラフィーのIs値は、潤滑状態が厳しいの乗でした。摩耗粒子の形態で比較的多く観察された粒子は、潤滑状態が正常な場合に発生する摩耗粒子、異物の噛み込みにより発生する切削粒子、繰返し応力を受けて発生する疲労摩耗粒子、局部的に高圧・高温となる場合に発生するフリクションポリマでした。これらの摩耗粒子が観察された場合、潤滑部で発生している摩耗形態は、)正常なマイルド摩耗、)異物による切削摩耗と)疲労による疲労摩耗であり、)そして局部的ではあるものの高圧・高温の箇所が発生していることも分かります。摩耗形態の中でも、切削摩耗は、摩耗進行速度が速く、転がり軸受でこの摩耗形態が発生した場合には寿命が分の程度に低下することも知られており、切削摩耗により生じた軌道面の損傷が起点となって転がり軸受の寿命となるフレーキングに進展することから傾向監視による経過監視が必要です。また、フリクションポリマは、潤滑油が軌道面に押し込められ高圧状態になると同時に、圧縮熱により高温状態になった結果、基油自身が重合反応を起こし生成することが知られています。そのため、高圧高温状態の解消がなされなければ、潤滑油の劣化が進行し、粘度上昇に因る潤滑異常に進展する場合があります。現状では軸受は継続使用可能な状態にあるものの、目視では確認できないサイズの微小なフレーキングが発生している可能性があります。Iカップリング発光分光分析供試の潤滑油を分析した結果、検出された金属元素は、SOAPの結果表に示すように、鉄、銅、クロム、ニッケル、錫、リン、亜鉛、カルシウム、バリウム、ケイ素、ナトリウムでした。検出されたこれらの金属元素から発生箇所を推定すると鉄、銅、クロム、ニッケル、錫、亜鉛・軸受等リン・オイル添加剤カルシウム、バリウム、ケイ素、ナトリウム・外部混入異物であると思われます。このうち、機械部品が摩耗したと思われる元素はのグループです。計数汚染度は当社推奨の管理限界値を超えていました。D－SOAPで油の添加剤成分であるリンが検出され、フィルタ表面の異物観察で表面が茶褐色で鉄錆、砂等が観察されたことから、汚染度が高い要因は、摩耗とスラッジ、そして外部混入異物の影響と思われます。粘度、水分、全酸価、IRの各データは良好でした。
報告№104-0248 | 分析№104-01875 | 104-01875 | 濾過前の試料油を分析した結果、異常摩耗の早期発見パラメータであるフェログラフィーのIs値がの乗とやや不良領域にあり、摩耗粒子形態観察で、摩擦熱が高い場合に発生する黒錆が多く観察されました。D－SOAPで、前回に比較して鉄がからに僅かに上昇していました。サーボシリンダ内壁に摩耗が発生していると考えられました。今後、このまま摩耗が進行した場合、汚染度が上昇し、バルブ類の動作障害が発生する懸念があります。これらの障害発生に対する弊害を勘案の上、予防処置としてヶ月以内に再度分析を実施し、摩耗の進行状況及び汚染度の上昇程度を確認されることを推奨します。
報告№109-09166 報告№109-09166 | 分析№109-001358 分析№109-001358 | 109-001358 | 分析の結果、摩耗は安定していると判断します。これらのことは、前回に比較して、計数汚染度はランク減少し、SOAP／D-SOAPの鉄濃度に変化がないこと異常摩耗の早期発見パラメータであるフェログラフィーのIs値がのマイナス乗と良好の範囲にあること以上のことから判断しています。は良好と判断します。計数汚染度は良好と判断します。計数汚染度はNAS級と当社推奨の管理限界値のNAS級以内にあり、良好と判断します。重量汚染度は良好と判断します。重量汚染度は.mg/mlと当社推奨の管理限界値のmg/ml以内にあり、良好と判断します。機器の潤滑状態機器の潤滑状態は正常と判断します。SOAPの結果は良好です。SOAPの結果、油の添加剤成分であるリンが検出されています。摩耗により発生する鉄が検出されていないことから、良好と判断します。D－SOAPの結果は良好です。D－SOAPの結果、摩耗により発生する鉄が検出されていないことから、良好と判断します。フェログラフィーの結果は良好です。フェログラフィーの結果、異常摩耗の早期発見パラメータであるIs値がのマイナス乗と良好の範囲にあり、潤滑状態は正常と判断します。
報告№109-09136 報告№113-00064 | 分析№109-001160 分析№113-000239 | 113-000239 | 潤滑油の劣化はなく、汚染度は良好な範囲にあることから、継続使用可能と判断します。減速機減速機は継続使用可能な状態にあると判断します。は、フェログラフィーおよびSOAP-Tのデータから総合的に解析した結果、正常な状態にあると考えられます。フェログラフィー【定量分析：Is値】Is値は異常摩耗の早期発見パラメータのつで、摩耗程度を定量化するために用います。今回のIs値はの乗と、低い値でした。フェログラフィー【定性分析：摩耗粒子および摩耗形態観察】分析結果から観察された全ての粒子量は少でした。Iカップリング発光分光分析【SOAP-T】検出された金属元素から発生箇所を推定すると、以下の通りでした。鉄、ニッケル、亜鉛・ギヤ、軸受等リン・添加剤カルシウム、アルミニウム、ケイ素、ナトリウム、モリブデン・外部混入異物尚、新油に含まれていないモリブデンが検出されました。管理のために添加剤として投与された可能性があります。計数汚染度は当社推奨の管理限界値以下にあり、良好でした。．潤滑油の劣化状態粘度、水分、酸価、IRの各データは良好でした。
報告№106-0487 報告№106-0487 | 分析№106-02791 分析№106-02791 | 106-02791 | 分析の結果、現在のところ軸受は継続使用可能と判断します。但し、摩耗粒子形態観察でホワイトメタルがやや多く観察され、SOAP／D－SOAPの結果で軸受の摩耗を示す錫が検出されたことから、軸受メタルの摩耗が確認されました。今後更に摩耗が進行することが懸念されるため、ヶ月以内に再度分析を実施することを推奨します。尚、軸受メタルの摩耗程度を評価する必要がありますので、次回分析時には、油量、スラストメタルサイズ、回転数、直近のメタル交換からの運転時間、現在の使用油の使用時間をお知らせください。これらのことは、異常摩耗の早期発見パラメータであるフェログラフィーのIs値が.と良好の範囲にあるものの、摩耗粒子形態観察でホワイトメタルがやや多く観察されたことSOAP／D－SOAPの結果、軸受の摩耗を示す錫が検出されたこと以上のことから判断しました。油の劣化状況をより精密に判定するには新油との比較が必要です。今後、油劣化の予測を行う場合、新油データが必要ですので、現在使用している貴社保有の新油をご提供下さい。また、油名を再度ご確認ください。粘度はISOVGの規格値内にありました。粘度はmm/sでした。油名が不明であるため新油データとの比較による判定は出来ないものの、本データはVGの規格値内にあります。水分は良好と判断します。水分はと当社推奨の管理限界値の以下であり、良好と判断します。全酸価は判定出来ませんでした。全酸価は.mgKOH/gでした。全酸価は新油データとの比較管理が必要ですので、現在使用している新油を分析し、そのデータを基準に管理することを推奨します。IRの結果、良好と判断します。IRの結果、油劣化の兆候を示すカルボン酸の吸収が確認されていないことから、良好と判断します。但し、このIRも全酸価と同様に新油データとの比較による判断が必要ですので、現在使用している新油を分析することを推奨します。は良好と判断します。計数汚染度は良好と判断します。計数汚染度はNAS級と当社推奨の管理限界値のNAS級以内であり、良好と判断します。重量汚染度は良好と判断します。重量汚染度は.mg/mlと当社推奨の管理限界値のmg/ml以内であり、良好と判断します。機器の潤滑状態機器の潤滑状態は正常と判断します。SOAPの結果、軸受の摩耗を示す錫が検出されました。SOAPの結果、軸受の摩耗を示す錫がppm、リンがppm検出されました。D－SOAPの結果、軸受の摩耗を示す錫が検出されました。D－SOAPの結果、アンチモンが、軸受の摩耗を示す錫が、外部から混入したナトリウムが検出されました。フェログラフィーの結果は良好です。異常摩耗の早期発見パラメータであるフェログラフィーのIs値が.と良好の範囲にあるものの、摩耗粒子形態観察の結果、ホワイトメタルがやや多く観察されました。
報告№109-09136 報告№112-00363 | 分析№109-001160 分析№112-001490 | 112-001490 | 更油からの経過日数をもとに潤滑油の余寿命を評価したところ、潤滑油は定検までのヶ月間は使用可能と判断できました。次回定検時に更油を実施しない場合は、酸化安定度を知るための分析を実施し、余寿命を確認することを推奨します。酸化安定度はminであり、当社推奨の管理限界値のmin以上であることから、良好と判断します。
報告№106-0467 報告№106-0501 | 分析№106-02677 分析№106-02876 | 106-02876 | トライボ診断により、機器軸受の潤滑状態、潤滑油の劣化状態を診断する。また、本分析データは、劣化傾向を評価し、劣化進展のある程度の予測を行うためのベースデータとし、予防保全に資することを目的とする。分析の結果、軸受は継続使用可能な範囲にあると判断します。但し、観察された摩耗粒子には、硬い異物の噛み込みにより発生する切削摩耗が観察されていることから、この影響で摩耗が進行する場合があります。現在は継続使用可能な状態にありますが、年に度、定期的にトライボ診断を実施し、摩耗の進行速度を監視することを推奨します。このことは、D－SOAPで転がり軸受の摩耗により発生する鉄が検出されたものの、僅かであることフェログラフィーの結果、異常摩耗の早期発見パラメータであるIs値がと良好の範囲にあるものの、異物の噛み込みにより発生するシビア粒子が観察されたこと計数汚染度がNAS級と良好の範囲にあること以上のことから判断しました。尚、油の劣化度を示す全酸価.mgKOH/gと新油値.mgKOH/g以下であり、油の劣化進行は確認されませんでした。
報告№109-09136 報告№111-00266 | 分析№109-001160 分析№111-001250 | 111-001250 | 潤滑油は継続使用可能な状態にあると判断します。粘度、全酸価、IR、RBOTの各データは良好でした。油の余寿命は、使用油の使用期間または使用時間が不明であったため、ご依頼の油の余寿命に関する検討は行えませんでした。ただし、分析の結果で新油値がminであったことから、使用期間を仮にヶ月間と仮定すれば余寿命は十二分にあると言えます。可能であれば、使用期間、あるいは使用時間の情報をご提供下さい。水分は良好でした。
報告№108-0457 報告№108-0457 | 分析№108-03129 分析№108-03139 | 108-03139 | 、軸受の潤滑状態を確認する。今回の採油は、対象設備の停止中にドレン弁から実施しているため、油循環中に採油した場合に比較し、油中粒子の沈降の影響を受け、分析データが高濃度に出る可能性があります。今回の分析は以上のことを踏まえて結果を検討します。分析の結果、今回の採油が高濃度になっていると思われる対象設備停止中のドレン弁から行われた採油にもかかわらず、全てのデータが良好の範囲にあります。このことから、機器の潤滑状態は正常であり、この油は継続使用可能と判断します。尚、次回の採油は、粒子の沈降の影響を少なくすることが重要であり、そのため油中粒子が均一な分散状態で実施されることを推奨します。
報告№109-09094 報告№112-00124 | 分析№109-000870 分析№112-000452 | 112-000452 | 潤滑油および軸受は継続使用可能な状態にあると判断します。はフェログラフィーおよびSOAP-Tの結果から総合的に判断した結果、正常な状態にあると考えられます。フェログラフィー【定量分析：Is値】Is値は異常摩耗の早期発見パラメータのつで、摩耗粒子を定量化するために用います。今回のIs値はのマイナス乗と低い値でした。フェログラフィー【定性分析：摩耗粒子および摩耗形態観察】分析結果から比較的多く観察された粒子は、以下の通りでした。正常な摩耗粒子・潤滑状態が正常なマイルド摩耗により発生。Iカップリング発光分光分析【SOAP-T】検出された金属元素から発生箇所を推定すると、以下の通りでした。ナトリウム・外部混入異物．水分、計数汚染度、重量汚染度は共に良好でした。．粘度、酸価、IR、RBOTの各データは良好でした。尚、RBOTがminと新油値のminに比較してmin減少していました。このまま継続使用した場合、この減少傾向から限界値に到達するのは、別紙図RBOTの減少傾向に示すように年月と推定されました。残りの継続使用期間は、約年ヶ月であると予測されます。≪状態監視とパラメータ≫分析の目的および各分析のパラメータは以下の通りです。特性低下目的：油の分析結果から、や劣化傾向ならびに添加剤の消耗程度、残存寿命などを確認する。粘度JISK酸価JISK赤外線吸収スペクトルJISK酸化安定度試験JISK汚染目的：油の分析結果から、砂塵あるいは水・異種油などによるや、異物混入の有無を確認する。水分JISK計数汚染度JISB重量汚染度JISB光学顕微鏡観察摩耗目的：油中の摩耗粒子を分析する事により、回転・摺動部の潤滑状態、摩耗劣化の程度、余寿命などを解析する。摩耗診断電子顕微鏡観察JISKX線マイクロアナリシス油中金属濃度JISK≪分析結果≫特性低下粘度：良好粘度値mm/sの新油値mm/sに対する変化率は+.％であり、当社推奨の管理限界値±％以内に留まっています。酸価：良好酸価は新油値の.mgKOH/g以内にあることから、問題は無いと判断します。赤外線吸収スペクトル：良好酸化安定度試験：良好酸化安定度試験の結果、数値minは当社推奨の管理限界値min以上に留まっており、現時点での使用は可能と判断します。汚染水分：良好水分値.ppmは当社推奨の管理限界値以内に留まっています。計数汚染度：良好計数汚染度はNAS級と当社推奨の管理限界値NAS級以内にあります。重量汚染度：良好重量汚染度は.mg/mlと当社推奨の管理限界値mg/ml以内にあります。光学顕微鏡観察：良好光学顕微鏡写真は捕捉された汚染物の量は少なく、スラッジは確認されませんでした。摩耗摩耗診断：良好摩耗診断の結果、異常摩耗の早期発見パラメータであるIs値がのマイナス乗と良好の範囲にあることから、潤滑状態は正常と判断します。電子顕微鏡観察・X線マイクロアナリシス：今回は実施していません。油中金属濃度：良好油中金属濃度の結果、外部から混入したと思われるナトリウムが検出されたものの、良好と判断します。
報告№109-09094 報告№109-09094 | 分析№109-000935 分析№109-000935 | 109-000935_100127 | 分析の結果、有機物・有機化合物で検出されたピークには新グリースと異なるピークが検出されました。グリース名が違うか、或いは、異種グリースが混入した可能性が考えられますので、グリース名、異種グリース混入の可能性を確認する必要があります。≪状態監視とパラメータ≫分析の目的および各分析のパラメータは以下の通りです。特性低下目的：グリースの分析結果から、グリースの物理的性状や劣化傾向などを確認する。全酸価JISK赤外線吸収スペクトルJISKちょう度JISK滴点JISK摩耗目的：グリース中の摩耗粒子を分析する事により、回転・摺動部の潤滑状態、摩耗劣化の程度、余寿命などを解析する。摩耗診断電子顕微鏡観察JISKX線マイクロアナリシス油中金属濃度）JISK≪分析結果≫特性低下全酸価：良好全酸価.mgKOH/gは新油値の.mgKOH/g以内にあることから問題は無いと判断します。赤外線吸収スペクトル：良好ちょう度：良好ちょう度値と当社推奨の管理限界値であるから以内に留まっています。滴点：良好滴点はと新油値のに比較し高いものの問題は無いと判断します。摩耗摩耗診断電子顕微鏡観察・X線マイクロアナリシス：今回は実施していません。油中金属濃度：今回は実施していません。
報告№109-09501 報告№109-09501 | 分析№109-003060 分析№109-003060 | 109-003060 | 、汚染は良好と判断します。潤滑油は継続使用可能な状態にあると判断します。≪状態監視とパラメータ≫分析の目的および各分析のパラメータは以下の通りです。特性低下目的：油の分析結果から、や劣化傾向ならびに添加剤の消耗程度、残存寿命などを確認する。粘度JISK全酸価JISK赤外線吸収スペクトルJISK酸化安定度試験JISK汚染目的：油の分析結果から、砂塵あるいは水・異種油などによるや、異物混入の有無を確認する。水分JISK計数汚染度JISB重量汚染度JISB光学顕微鏡観察摩耗目的：油中の摩耗粒子を分析する事により、回転・摺動部の潤滑状態、摩耗劣化の程度、余寿命などを解析する。摩耗診断電子顕微鏡観察JISKX線マイクロアナリシス油中金属濃度）JISK≪分析結果≫特性低下粘度：良好粘度値mm/sの新油値mm/sに対する変化率は+％であり、当社推奨の管理限界値±％以内に留まっています。全酸価：良好全酸価.mgKOH/gは新油値の.mgKOH/gに比較し高くはあるものの、有機物・有機化合物試験の結果で油劣化の兆候を示すカルボン酸の吸収が見られないことから問題は無いと判断します。赤外線吸収スペクトル：良好酸化安定度試験：良好酸化安定度試験の結果、数値minは当社推奨の管理限界値min以上に留まっており、現時点での使用は可能と判断します。汚染水分：良好水分値ppmは当社推奨の管理限界値以内に留まっています。計数汚染度：今回は実施していません。重量汚染度：今回は実施していません。光学顕微鏡観察：今回は実施していません。摩耗摩耗診断電子顕微鏡観察・X線マイクロアナリシス：今回は実施していません。油中金属濃度：今回は実施していません。
報告№109-09136 報告№114-00050 | 分析№109-001160 分析№114-000141 | 114-000141 | スパイラルベベルピニオンギヤが損傷した。目的ギヤ損傷後の潤滑油を分析し、損傷時の状態を確認すると共に、損傷原因を探る。ギヤ折損の原因の考察ギヤが欠損するなど、歯面が損傷する原因として考えられるのは、一般に使用している潤滑油の性能低下により摩耗が進展する場合と、材料内部の異物などに応力が集中し、結果として材料力学的な疲労剥離により摩耗が進展したり、あるいは一気に脆性破壊する場合などがあり、時には両者が同時進行することもあります。今回の分析では、使用油を分析し、その結果からギヤ損傷につながる原因を調査します。からのアプローチギヤ折損時に使用していた潤滑油を分析した結果、油自体には劣化は確認されず、歯面に噛み込んで摩耗を促進させる要因となる油中の汚染物も少なく、汚染度は良好な範囲にあります。これらに加え、油膜形成が不良になり、歯面同士が金属接触して発生する凝着摩耗も見られていません。以上により、今回のギヤの損傷は、潤滑油の劣化や性能低下に因るものではないことが分かります。材料力学的アプローチ摩耗粒子の形態を観察した結果、疲労摩耗の特徴的な形態であるでμm以下の疲労摩耗粒子が比較的多く観察されています。このことから、ギヤ歯面の表面では疲労による摩耗が発生していたことが確認できます。しかし、ギヤの一部が大きく破壊損傷に至る過程で発生する数十μmを超える大型の疲労摩耗粒子は観察されておらず、ギヤ構成成分である鉄濃度も低いことから、今回の損傷は、疲労剥離が起点となったとは考えにくいと思われます。つまり、今回、御提供いただいた写真aのような損傷は、スポーリングの一種であるケースクラッシングによる損傷の可能性が高いと推定されます。ケースクラッシングは、ギヤ歯面に高い荷重が加わり、母材と表面の硬化層の間に入った亀裂が進展し、歯面の硬化層が一様の深さで広範囲に剥離することにより起こります。ケースクラッシングの発生は、一般に歯面の硬化層の深さが不足している場合に発生し易いことがわかっており、今回のケースではこのことが要因となった可能性が考えられます。写真損傷箇所分析結果減速機の摩耗状態異常摩耗の早期発見のパラメータであるIs値は、レベルと低い値です。フェログラフィーで観察された代表的な粒子は、以下の通りです。正常な摩耗粒子・潤滑状態が正常なマイルド摩耗により発生。疲労摩耗粒子・繰返し応力による金属疲労で発生。大型化するとフレーキングおよびスポーリングの発生が懸念されます。観察された粒子を電子顕微鏡・X線マイクロアナリシスで詳細に分析した結果、粒子には鉄、クロム、マンガン、モリブデンが比較的多く含まれており、成分割合から粒子はギヤ歯面から発生していると推定されます。計数汚染度はNAS級と良好です。粘度、水分、酸価、IRの各データは良好です。
報告№104-0378 報告№105-0055 | 分析№104-02669 分析№105-00392 | 105-00392 | 本試験は、油圧機器のフィルタ目詰まりが多発し、その影響による油圧低下で機器停止が起こるため、その原因確認を目的に分析を実施しました。分析の結果、前回と同じく計数汚染度、重量汚染度共に当社推奨の管理限界値を超えていました。光学顕微鏡写真に見られるように、白色半透明の粒子が多く観察されたことから、フィルタが目詰まりを起こす原因は、外部から混入した異物の影響と考えられます。対策として、至急濾過を実施し、汚染度を改善されることを推奨します。これらのことは、計数汚染度がNAS級以上、重量汚染度が.mg/mlと当社推奨の管理限界値を超えていたこと光学顕微鏡写真の結果、白色半透明の粒子が観察されたことD－SOAPの結果、外部から混入したと思われるナトリウムが検出されたこと以上のことから判断しました。尚、白色半透明の粒子は、シリコン系の離型剤や発泡剤などが雰囲気中から混入した可能性が考えられますので、定期的にを管理されることを推奨します。
報告№105-6033 報告№105-6033 | 分析№105-01212 分析№105-01212 | 105-01212 | オーバーホール前に精点Aを実施した結果、を示す粘度、水分、全酸価、IR、RBOTの各データは管理限界値内にあり、この油は継続使用可能と判断します。および機器の潤滑状態本試料油は、油槽に油濾過機が設置されているため、油中の粒子が除去されています。油中摩耗粒子から潤滑状態を診断するためには、油濾過機による油中粒子減少率を考慮して潤滑状態を解析する必要があります。油濾過機による油中の摩耗粒子の減少率は油濾過機の入口と出口の汚染度を評価し、その結果から求めますが、今回は油濾過機の出口から採取した試料がありませんので、減少率を一般的な濾過率.として解析しました。その結果を報告いたします。油がパスして増加する粒子数は、今回計数汚染度の～μmレンジで個/mlとなりました。これをもとに、油濾過機が設置されていない場合の減少率を.と仮定して平衡濃度を求めたところ、油中粒子数は、個/mlとなりました。このことから分かるように、本試料油中の汚染度は、油濾過機が設置されていることでNAS級になっていますが、油濾過機がないと仮定した場合、計算により求めたように～μmレンジの汚染度はNAS級以上の汚染状態になる可能性を示唆するものととらえる事が出来ます。他のレンジを同様に計算すると以下のようになり、総合的な評価はNAS級以上となります。～～～～以上等級級以上以上のことから、本試料油の汚染度は、濾過されていることで汚染度がNAS級になってはいるものの、摩耗が発生している状態にあると思われます。清浄な状態にある汚染度ですが、摩耗粒子形態観察で、金属接触が厳しい場合に発生するシビア粒子が観察されたことから、今後、更に摩耗が進行する可能性がありますので、運転開始後には摩耗進行の有無および汚染状態を中心に確認されることを推奨します。今後傾向を見るため、油槽から採油すると同時に油濾過機の濾過前と濾過後の位置から採油を実施し、分析結果から減少率を導き、その減少率を正確に求め、その粒子数の変化により金属接触が進行しているか落ち着いてきているのかを確認されることを推奨します。
報告№108-7520 報告№108-7520 | 分析№108-02344 分析№108-02344 | 108-02344 | 今回の採油は、主機停止中にマンホールから実施しているため、油循環中に採油した場合に比較し、油中粒子の沈降の影響を受け、分析データが低濃度に出る可能性があります。今回の分析は以上のことを踏まえて結果を検討します。軸受の潤滑状態精点Aを実施し、前回データと照合した結果、油中粒子の減少が確認されています。油中の粒子濃度は、油膜破断による発生や、油槽内などでの沈降が均衡したところで一定、いわゆる平衡状態になりますが、このバランスが崩れると増加する場合と減少する場合とに分かれます。増加した場合は、発生と減少の均衡が崩れ、摩耗の発生や外部混入が始まったことを示し、またこれとは反対に、減少した場合は発生量が減少しているか、或いは、減少量が大きくなっていることを示し、特に減少は、汚染状態や潤滑状態が良好であることを示唆しています。本軸受では、油中の粒子が減少する要因となるフィルタ類は設置されておらず、濾過による減少は考えられませんので、油中の摩耗粒子が減少したのは、摩耗粒子がほとんど発生せず、油槽内部での沈降があったためと考えられます。今回は、粒子の減少が確認されていますが、停止中の採油であるため、良好な潤滑状態が継続していたのか、摩耗は発生しているが採油時に沈降してサンプリングされなかったか、通りの可能性があり、どちらか確認することはできません。可能であれば、主機運転中または停止直後に再度採油を実施し、摩耗の進行状況を再確認することを推奨します。銅の溶出SOAPの結果で銅が前回のppmからに増加していました。原因として以下の点が考えられます。油の添加剤成分である亜鉛系添加剤と銅が反応して溶出する。冷却用蛇管にフィンがついていた場合、振動により摩耗する。及びの現象が同時に起こる。これらの原因のうち、分析の結果から今回はの可能性が高いと推定されます。銅の溶出は、冷却蛇管と添加剤成分との反応で発生しますが、以下の点に注意が必要です。）冷却蛇管が溶解、又は、摩耗している場合、蛇管にピンホールが発生することへの注意が必要です。この場合、潤滑油に水分が混入しますので、水分値の増加により確認できます。）油中の銅濃度が以上になった場合、別添資料鉱油の酸化に対する金属触媒の影響に示すとおり油の劣化速度が加速しますので、銅濃度は以下で管理されることを推奨します。銅分が増加傾向を示すような場合、油種の変更が必要です。これらのことは、前回に比較して、計数汚染度はランク減少し、SOAP／D-SOAPの鉄および錫濃度に変化がないことSOAPの銅がppmからに増加したこと異常摩耗の早期発見パラメータであるフェログラフィーのIs値がのマイナス乗と良好の範囲にあること以上のことから判断しています。潤滑油の基本特性潤滑油の基本特性である全酸価、IR、RBOTを除く項目は良好です。全酸価が.mgKOH/gと新油値の.mgKOH/gに比較して高く、IRの結果で劣化の兆候を示すカルボン酸の吸収が確認されたことから、油は劣化が進行していることが判りました。またさらに、RBOT値が前回のminからminにmin減少しています。別紙図により約年の減少傾向を基に推定した限界値到達時期は、年月になりました。現在のところ継続使用可能な状態にあるものの、全酸価、IRの結果から油劣化の兆候が確認されおり、今後の使用状況によっては酸化防止剤の減少により急激に低下し、基油の劣化に進展することも懸念されるため、ヶ月後に分析を実施し、分析結果から更油の時期を検討することを推奨します。尚、上述しましたように、今回の採油は停止中の採油であるため、運転中の採油に比較して汚染度は低目に出ている可能性があります。採油は、粒子の沈降の影響を少なくすることが重要であり、そのため油中粒子が均一な分散状態で実施されることを推奨します。
報告№102-4021 | 分析№102-00941 | 102-00941 | 精点Aを実施した結果、水分、計数汚染度、重量汚染度、D－SOAPを除く項目は良好でした。水分の結果、ppmと当社推奨の管理基準値を大きく超えており、発錆予防のため、早急に水分除去を実施されることを推奨します。又、計数汚染度の結果、水分の影響でセンサーエラーを起こし、測定不能でした。一方、重量汚染度の結果、mg/mlと当社推奨の管理基準値を大きく超えていました。D－SOAPの結果で亜鉛がppm検出されていることから、汚染の要因は、モービルヘビーメディアムJに添加剤成分として含まれていた亜鉛が析出してスラッジとなったためと考えられました。このスラッジは、粘着性がありバルブの動作障害の発生原因となることが知られており、早い時期に除去する必要がありますが、水分濃度が高い場合、TS－の投与は慎重に行わなければなりません。可能であれば完全に更油を実施することを推奨しますが、更油できない場合は水分除去作業後、一定の時間経過した時点で油圧系統内の各部の水分濃度が上昇しないことを確認する等、慎重に水分の除去状況を確認後、TS－による除去作業を実施することを推奨します。
報告№109-09136 報告№112-00589 | 分析№109-001160 分析№112-002459 | 112-002459_date130403 | 分析の結果、潤滑油の劣化はなく、汚染度は良好な範囲にあることから、継続使用可能な状態にあると判断します。但し、異種油の混入、または油名が違う可能性がありますので、以下の対策を推奨します。減速機分析の結果、減速機は継続使用可能な状態にあると判断します。但し、凝着摩耗や疲労摩耗が発生しており、今後も摩耗の進行を傾向監視するため、以下の対策を推奨します。定期的な分析定期的に分析を実施することにより、データの変化から異常の兆候を早期に発見することが可能となります。また、今回は対象設備の初回分析であるため、あと最低でも回分析を実施し、分析データの変化から今後の分析周期を検討することを推奨します。今後、凝着摩耗や疲労摩耗の進行が懸念されるため、出来るだけ早めに回目の分析を実施することを推奨します。油名の再確認分析データから新油と一致しないデータが確認されたことから、油名が違っている可能性があります。油は設備の条件にあった適正な性能のものを使用することが重要であるため、油名を再確認することを推奨します。粘度は当社推奨の管理限界値を超えていました。粘度粘度は、.mm/sと新油値mm/sに比較して、粘度変化率は+％で、当社推奨の管理限界値である±％を超えていました。IRチャートの結果、新油と使用油のスペクトルパターンはほぼ一致していることから、粘度グレードが違う可能性が考えられます。水分は、ppmと当社推奨の管理限界値の以下であり、良好と判断します。酸価は、.mgKOH/gと新油値.mgKOH/g以上であるものの、IRの結果で油劣化の兆候を示すカルボン酸の吸収が確認されていないことから、良好と判断します。IRIRチャートの結果、新油と使用油のスペクトルパターンはほぼ一致し、また、油劣化の兆候を示すカルボン酸の吸収が確認されていないことから、良好と判断します。は良好と判断します。計数汚染度計数汚染度は、NAS級と当社推奨の管理限界値NAS級以下であり、良好と判断します。重量汚染度は、.mg/mlでした。光学顕微鏡写真重量汚染度で濾過したフィルタ表面上の夾雑物を光学顕微鏡で観察した結果、金属片、鉄錆、砂等が観察されました。はフェログラフィーおよびSOAP-Tの結果から総合的に判断した結果、継続使用は可能ですが、機器の機能を保持するためにも傾向管理が有用と考えます。フェログラフィー【定量分析：Is値】Is値は異常摩耗の早期発見パラメータのつで、摩耗粒子を定量化するために用います。今回のIs値はの乗と低い値でした。フェログラフィー【定性分析：摩耗粒子および摩耗形態観察】観察された代表的な摩耗粒子は、以下の通りでした。シビア粒子・潤滑状態がやや厳しい凝着摩耗により発生。金属潤滑部が局部的に油膜切れを起していると考えられます。疲労摩耗粒子・繰返し応力を受けて発生。観察された摩耗粒子の中でもシビア粒子は、注意が必要です。シビア粒子は、凝着摩耗に分類されます。これらの摩耗粒子は、軌道面で凝着、破断を繰り返し、この過程で生じる移着粒子が成長して摩耗粒子となります。そのため、軌道面では局部的に油膜切れが発生していることを示しています。この状態が継続した場合、摩耗粒子のサイズは徐々に大型化していき、軸受の損傷に至る場合がありますので、傾向監視が必要です。Iカップリング発光分光分析【SOAP-T】検出された金属元素から発生箇所を推定すると、以下の通りでした。鉄、鉛、ニッケル・ギヤ、軸受等リン、モリブデン・添加剤カルシウム、アルミニウム、ナトリウム・外部混入異物バックラッシご提供いただいた減速機に関する情報からハスバ歯車の組み合わせの段減速機構であり、この歯車の構成から接触点箇所のバックラッシを求めました。尚、油量が不明でしたので、Lと仮定しました。ギヤのバックラッシの増加量を求めた結果、接触点箇所でバックラッシの増加量は、約.μmと推定されます。バックラッシ増加分の上限値は、メーカにより差異はあるものの、当社の推奨するバックラッシは、一般に推奨されるμmを管理目安にしています。この値に比較して十分に小さい値です。
報告№109-09136 報告№113-00522 | 分析№109-001160 分析№113-002227 | 113-002227 | Is値は、前回の-レベルからレベルに、桁上昇しています。異常摩耗の早期発見のパラメータであるIs値は摩擦摺動面が摩耗損傷する直前に急上昇することが分かっています。今回、Is値の上昇速度がやや大きいことから、定期的に潤滑油分析を実施し、摩耗推移を監視することが有用と考えます。また、フェログラフィーで観察された代表的な粒子は以下の通りです。正常な摩耗粒子・潤滑状態が正常なマイルド摩耗により発生。シビア粒子・潤滑状態がやや厳しい凝着摩耗により発生。極微小領域で油膜切れが発生したことを示します。シビア粒子は、摩擦面が将来的に異常摩耗へ進展する可能性を示唆しているため、傾向監視が有用と思われます。詳細は、別紙傾向監視が必要な摩耗粒子をご覧ください。銅の溶出SOAPの結果、前回に比較して銅がppmからppmに増加していました。提供して頂いた情報によれば、ボイラ給水ポンプのラビンリンスリングに銅が使用されていると思われますので、この部位の銅が検出されているか、或いは、潤滑油中の亜鉛系添加剤がその他の銅を使用した箇所と反応して溶出させていると推定されます。銅の溶出は、潤滑油に使用されている亜鉛系添加剤と銅の反応により発生することが知られています。銅濃度の増加とともに油の酸化速度が加速しますので、注意して下さい。計数汚染度は前回のNAS級からNAS級にランク上昇していたものの、当社推奨の管理限界値以内であり、良好です。重量汚染度も.mg/mlから.mg/mlに減少しており、良好です。
報告№108-0008 報告№108-0013 | 分析№108-00042 分析№108-00073 | 108-00073 | 、汚染度、軸受の潤滑状態を確認する。今回の採油は、対象設備の停止中に下部プラグから実施しているため、油循環中に採油した場合に比較し、油中粒子の沈降の影響を受け、分析データが高濃度に出る可能性があります。今回の分析は以上のことを踏まえて結果を検討しました。浄油前の試料油を分析した結果、計数汚染度はNAS級と当社推奨の管理限界値に到達し、重量汚染度がmg/mlと当社推奨の管理限界値を超えていました。また、異常摩耗の早期発見パラメータであるフェログラフィーのIs値がやや高いの乗となっていました。摩耗粒子の形態観察の結果、異物の噛み込みにより発生する切削粒子、金属接触が厳しい場合に発生するシビア粒子、銅合金が多く観察され、フィルタ写真でも銅合金が観察されました。更にSOAP／D－SOAPで銅が多く検出されたことから、汚染度が高い要因は、切削摩耗と凝着摩耗、銅を使用した箇所の摩耗によるものと考えられました。観察された摩耗粒子の形態で、特に切削摩耗は異物が混入していない状態に比較して摩耗進行速度が速く注意が必要です。今後、更に摩耗が進行することが懸念されました。また、銅を使用した箇所の摩耗が確認されたため、銅を使用した箇所がないかを確認し、摩耗箇所を特定することを推奨します。一方、を示す粘度、水分、全酸価、IRの各データは良好の範囲にあることから、この油は継続使用可能と判断します。尚、上述しましたように、今回の採油は停止中の採油であるため、運転中の採油に比較して染度は高目に出ている可能性があります。次回採油のタイミングは、粒子の沈降の影響を極力抑え、油中粒子が均一な分散状態に近い状態で採油が実施できるように、対象設備の運転中、または停止直後に採油を実施されることを推奨します。
報告№109-09136 報告№112-00589 | 分析№109-001160 分析№112-002443 | 112-002443_date130403 | グリースグリースの酸化劣化はありませんが、ちょう度の低下が確認されました。また、IRの結果、異種グリースの混入、またはグリース名の誤りなどが考えられますので、以下の対策を推奨します。軸受は継続使用可能な状態にあると判断します。但し、凝着摩耗が発生しており、今後も摩耗の進行を傾向監視するため、以下の対策を推奨します。新グリースの入替または適時給脂ちょう度の低下がみられ、グリースが硬化していることが確認されました。硬化したグリースを使用した場合、油分の流動性がなくなり、軸受等で良好な油膜が保持されにくくなる可能性があるため、新グリースの入替または適時給脂されることを推奨します。異種グリースの混入およびグリース名の確認分析データから新グリースと一致しないデータが確認されたことから、異種グリースの混入またはグリース名が違っている可能性があります。グリースは設備の条件にあった適正な性能のものを使用することが重要であるため、異種グリースの混入の有無、グリース名を再確認することを推奨します。定期的な分析定期的に分析を実施することにより、データの変化から異常の兆候を早期に発見することが可能となります。また、今回は対象設備の初回分析であるため、あと最低でも回分析を実施し、分析データの変化を確認することを推奨します。尚、分析結果からSOAP-Tの鉄濃度が比較的高く、今後、凝着摩耗の進行が懸念されるため、出来るだけ早めに回目の分析を実施することを推奨します。グリースの物理的性状グリースの酸化劣化はありませんが、ちょう度は当社推奨の管理限界値を超え、IRで新グリースと使用グリースのスペクトルパターンは一致していない箇所が確認されました。ちょう度ちょう度は、と当社推奨の管理上限値のより低くなっており、グリースが硬化していることが分かりました。硬化したグリースを使用した場合、油分の流動性がなくなり、軸受等で良好な油膜が保持されにくくなる可能性があります。酸価は、mgKOH/gと新グリース値.mgKOH/gに比較して高いものの、IRの結果で油劣化の兆候を示すカルボン酸の吸収が確認されていないことから、良好と判断します。水分は、.％でした。グリースの水分濃度は一般的に.～％が適正であるため、良好と判断します。IRIRの結果、新グリースのIRスペクトルと一致しない箇所が確認されました。はフェログラフィーおよびSOAP-Tの結果から総合的に判断した結果、継続使用は可能ですが、機器の機能を保持するためにも傾向管理が有用と考えます。フェログラフィー【定性分析：摩耗粒子および摩耗形態観察】観察された代表的な摩耗粒子は、以下の通りでした。正常な摩耗粒子・潤滑状態が正常なマイルド摩耗により発生。シビア粒子・潤滑状態がやや厳しい凝着摩耗により発生。金属潤滑部が局部的に油膜切れを起していると考えられます。黒錆・潤滑状態がやや厳しい凝着摩耗により発生。金属接触が厳しく、且つ、高い摩擦熱が発生していると考えられます。観察された摩耗粒子の中でもシビア粒子、黒錆は、注意が必要です。シビア粒子、黒錆は、凝着摩耗に分類されます。これらの摩耗粒子は、軌道面で凝着、破断を繰り返し、この過程で生じる移着粒子が成長して摩耗粒子となります。そのため、軌道面では局部的に油膜切れが発生していることを示しています。この状態が継続した場合、摩耗粒子のサイズは徐々に大型化していき、軸受の損傷に至る場合がありますので、傾向監視が必要です。Iカップリング発光分光分析【SOAP-T】検出された金属元素から発生箇所を推定すると、以下の通りでした。鉄、鉛、ニッケル、錫・軸受等リン、亜鉛、カルシウム、バリウム、ナトリウム・添加剤、増ちょう剤鉄以外に、鉛、錫が比較的高い値でした。これらの元素が含まれている材質は、以下の点が考えられます。一般にすべり軸受に使用されるホワイトメタル転がり軸受の保持器で使用されるアルミ合金以前使用していたグリースが使用グリースと混合した一般にすべり軸受に使用されるホワイトメタルがありますが、本軸受は転がり軸受であり、図面から材質でホワイトメタルを使用している箇所は確認されませんでした。転がり軸受にアルミ合金が使用されていれば、アルミニウムと共に鉛、錫が検出されますが、アルミニウムは検出されていないことから、検出された元素は保持器が摩耗したものである可能性は低いと考えられました。グリースは流動性が低く、新グリースを補給しても油槽内にある全てのグリースが入れ替わることは困難であることから、今回使用されているグリースに入っていない成分が検出された要因は、以前使用していたグリースに含まれていた金属成分が、今回の使用グリースと混合して鉛、錫が検出されたか、或いは、IRの結果で新グリースのIRスペクトルと一致しない箇所が確認されていることから、異種グリースの混入、またはグリース名の誤りなどが考えられます。
報告№108-0255 報告№108-0255 | 分析№108-01861 分析№108-01861 | 108-01861 | 分析の結果、前回に比較し、異常摩耗の早期発見パラメータであるフェログラフィーのIs値は、前回同様のの乗となっていましたが、摩耗粒子の形態観察では小径の疲労摩耗粒子、銅合金が多く観察され、またSOAP／D－SOAPで鉄、銅および亜鉛が増加傾向にあったことからベアリング軌道面および保持器の摩耗は進行していることが確認されました。今後、保持器の摩耗が進行した場合、転動体とのギャップが大きくなると共に振動が増大し、転がり軸受の寿命の指標となるフレーキングに進展することが懸念されますので、定期的に分析を実施し、摩耗の進行状況を確認されることを推奨します。計数汚染度は当社推奨の管理限界値を超えていました。計数汚染度は当社推奨の管理限界値を超えていました。計数汚染度はNAS級以上と当社推奨の管理限界値のNAS級を超えていました。重量汚染度はmg/mlでした。重量汚染度はmg/mlでした。機器の潤滑状態異常摩耗の早期発見パラメータであるフェログラフィーのIs値がの乗と高く、摩耗粒子の形態観察で疲労摩耗粒子、銅合金が多く観察されました。SOAPの結果、鉄および銅が検出されました。SOAPの結果、摩耗により発生する鉄および銅、油の添加剤成分であるリン、亜鉛が検出されました。D－SOAPの結果、鉄および銅が検出されました。D－SOAPの結果、摩耗により発生する鉄および銅、油の添加剤成分であるリン、亜鉛が検出されました。フェログラフィーの結果、小径の疲労摩耗粒子、銅合金が多く観察されました。異常摩耗の早期発見パラメータであるフェログラフィーのIs値がの乗と高く、摩耗粒子の形態観察の結果、疲労摩耗粒子、銅合金が多く観察されました。
報告№108-0411 報告№110-00468 | 分析№108-02744 分析№110-002110 | 110-002110 | 金属元素と濃度の分析は、試料油を以上の高温で発光させ、その光を分光器で分光し、分光によって得られた光の強度と金属固有の波長とから元素を特定するIカップリング発光分光分析法を用います。また摩耗状態は、SOAP法により求めた金属成分と濃度にフェログラフィー法による摩耗粒子分析とを加味して総合的に評価しますが、摩擦面の摩耗機構と摩耗状態の判断は摩耗粒子の形態と、異常摩耗の早期発見パラメータであるIs値により判断します。Iカップリング発光分光分析供試のタービン油を分析した結果、SOAP／D－SOAPで鉄、カルシウム、ケイ素、ナトリウムが検出されました。これらの検出された金属元素から発生箇所を推定すると鉄・軸受等カルシウム、ケイ素、ナトリウム・外部混入異物であると思われます。このうち、機械部品が摩耗したと思われる元素はのグループです。フェログラフィー摩耗粒子分析結果から観察された粒子は、潤滑状態が正常な場合に発生する摩耗粒子異物の切削作用で発生する切削粒子でした。潤滑状態と摩耗形態異常摩耗の早期発見パラメータとして摩耗粒子を定量化して評価するフェログラフィーのIs値は、潤滑状態がやや厳しいの乗となっていました。潤滑部では、正常なマイルド摩耗と異物による切削摩耗が発生していることが分かりました。摩耗形態の中でも切削摩耗は、摩耗進行速度が速い形態であることから管理には注意が必要です。転がり軸受で切削摩耗が発生している場合、軸受の寿命は分の程度に低下することが知られています。また、切削摩耗の発生原因となる混入異物が残留している場合、この異物により切削摩耗が継続して発生する可能性があります。重量汚染度は当社推奨の管理限界値に到達していました。フィルタ表面の異物観察で金属片、鉄錆、砂等が観察されたことから、汚染度が高い要因は、摩耗と外部混入異物の影響と思われます。粘度、全酸価、IR、RBOTの各データは良好でした。尚、別紙RBOTの減少傾向から油の余寿命を求めた結果、この減少傾向のまま継続使用した場合は、年月には限界値に到達すると推定されました。軸受および潤滑油は継続使用可能な状態にあるものの、以下の対策が必要です。更油油の汚染度が高く、観察された摩耗粒子や異物が軸受軌道面に噛み込み摩耗が進行し、軸受の寿命の指標となるフレーキングに進展することが懸念されるため、汚染度の改善が必要です。更油前に油槽内を清掃してから、更油することを推奨します。定期的な分析摩耗の進行を監視するため、定期的に分析を実施し、摩耗の進行状況を確認することを推奨します。傾向監視のための次回採油時期は、理論的に求めると最短で約時間となります。この時間は、油中汚染物が均一になるために必要とする時間であり、この時間を経過すれば、再分析の結果から潤滑状態の傾向を確認することが可能となります。理論時間を参考に次回採油時期を検討されることを提案します。
報告№107-4530 報告№107-6549 | 分析№107-01164 分析№107-01515 | 107-01515 | 年前の点検時に電動機下部ジャーナル軸受のガイドメタルに強い当たり痕が確認された。来年度の点検に備えて、上部軸受の取替が必要かを判断するための根拠の一つとする。分析の結果、ホワイトメタルの摩耗が確認されなかったことから、本軸受は継続使用可能な状態にあると判断します。また、前回の更油から年ヶ月経過した今回のデータからメタルの摩耗が確認されなかったことから、運転状況等に変化がなければ、来年度の点検では、分解点検は必要ないと思われます。尚、今後は定期的にトライボ診断を実施し、軸受のコンディションを確認しながら点検周期を検討されることを推奨します。
報告№109-09136 報告№112-00091 | 分析№109-001160 分析№112-000256 | 112-000256 | 潤滑油は継続使用可能な状態にあると判断します。粘度、全酸価、IR、RBOTの各データは良好でした。油の余寿命は、使用油の使用期間または使用時間が不明であったため、ご依頼の油の余寿命に関する検討は行えませんでした。ただし、分析の結果で新油値がminであったことから、使用期間を仮にヶ月間と仮定すれば余寿命は十二分にあると言えます。可能であれば、使用期間、あるいは使用時間の情報をご提供下さい。水分は良好でした。
報告№109-09409 報告№109-09409 | 分析№109-002657 分析№109-002657 | 109-002657 | ・摩耗状態油中金属分析の結果、潤滑油中からは鉄が検出されました。これらの金属は、粒子の観察結果から異物の噛み込みなどで発生する切削粒子と銅合金で、潤滑部分では切削摩耗が発生していることが分かりました。観察された摩耗粒子の材質と形態を、SEM・XMAで詳細に観察した結果、鉄、クロム、マンガン、銅を含む粒子が多いことが確認されたことから、摩耗粒子の発生箇所は転がり軸受軌道面と銅を使用した箇所であると推定されます。転がり軸受寿命の指標としている摩耗粒子が観察されなかったことから、フレーキングは発生していないと判断できます。転がり軸受に切削摩耗が発生している場合、軸受の寿命が分の程度に低下することが知られており、定期的なトライボ診断による状態監視が必要と考えます。また、切削摩耗発生の原因となる混入異物が残留している場合、この異物により切削摩耗が継続して発生する可能性があります。・を示す粘度、全酸価、IRの各データは新油データを基準として評価しています。正確な評価を行うため、新油をご提供下さい。結論切削摩耗の発生が確認されていますが、軽微であり軸受は継続使用可能な状態にあると判断します。軸受軌道面で切削摩耗の発生が確認されており、今後さらに摩耗が進行することが懸念されるため、定期的に分析を実施し、摩耗の進行状況を確認することを推奨します。次回分析の時期を理論的に求めたところ、最短で約時間となります。この時間は、油中汚染物が均一になるために必要とする時間であり、この時間を経過すれば、再分析の結果から状態の傾向を確認することが可能となりますので、これを参考に次回分析時期を検討されることを推奨します。を示す粘度、全酸価、IRの各データは新油データを基準として評価しています。今回は、新油データがなく評価できなかったため、今後は現在充填用に使用している新油を分析し、そのデータを基準に管理されることを推奨します。
報告№107-8001 | 分析№107-02593 | 107-02593 | 年月電動サーボ導入、試運転開始年月日運転開始年月日導入ヶ月目に回目の分析を実施サイクロ減速機を用いた電動サーボを導入したため、初期値を取ることを目的としました。精点Aを実施した結果、前回に比較して異常摩耗の早期発見パラメータであるフェログラフィーのIs値がの乗からの乗に桁上昇し、摩耗粒子形態観察で異物の噛み込みにより発生する切削粒子、微小領域における疲労摩耗により発生した摩耗粒子が観察されたことから、減速機内部では、切削摩耗と疲労摩耗が混在していたことが確認されました。前回に比較して、計数汚染度はランク減少し、SOAP／D－SOAPの鉄濃度、観察された摩耗粒子のサイズは大きな変化がないことから、直ちに異常な摩耗状態に進展するとは考え難いものの、摩耗の進行速度が比較的速い切削摩耗の発生が確認されているため、ヶ月後に再度分析を実施し、摩耗の進行状況を確認することを推奨します。これらのことは、前回に比較して係数汚染度はランク減少し、SOAP／D－SOAPの鉄濃度に大きな変化はないものの、異常摩耗の早期発見パラメータであるフェログラフィーのIs値がの乗からの乗に桁上昇し、摩耗粒子形態観察の結果、異物の噛み込みにより発生する切削粒子、疲労摩耗粒子がやや多く観察されたこと以上のことから判断しました。尚、を示す粘度、水分、全酸価、RBOT、IRの各データが良好であることから、この油は継続使用可能と判断します。
報告№106-0227 報告№106-4563 | 分析№106-01279 分析№106-01916 | 106-01916 | 経緯圧油装置機構内で金属接触が発生し、固渋が発生した。目的油に異常がないかを確認する。考察分析の結果、全てのデータが良好であり、この油は継続使用可能と判断します。但し、異常摩耗の早期発見パラメータであるIs値がのマイナス乗と良好の範囲にあるものの、摩耗粒子の形態観察の結果、油膜切れにより発生した摩耗粒子が比較的多く観察されており、今後さらに摩耗が進行することが懸念されました。本設備には濾過機が設置されているため、汚染度は常時低い状態に保持され、摩耗の変化が生じても検出出来ない可能性もありえます。潤滑状態をより正確に把握するため、濾過機の入口と出口から採油を実施し、変動する濾過効率を分析する毎に評価し、それを基に摩耗の進行状況を確認されることを推奨します。
報告№109-09136 報告№111-00511 | 分析№109-001160 分析№111-002363 | 111-002363 | 濾過前の試料油を分析した結果、全てのデータが良好です。尚、RBOTが前回に比較し、min上昇しています。RBOTが上昇した理由は、更油、補給を実施した仮設タンクで他の軸受油と混合して濾過を実施した濾過機配管内や仮設タンクなどに油が残留していた以上のことが考えられます。前回から今回までの間に濾過を実施していることから、およびであると思われます。但し、今回の分析結果で、酸価および粘度の各データに大きな変化はなく、異種油の混入などは確認されていないため、本試料油は継続使用可能な状態にあります。今後は、今回のRBOT値を基に潤滑油の寿命を評価します。
報告№103-0012 | 分析№103-00192 | 103-00192 | 分析の結果、ギヤ歯面の疲労摩耗が確認されました。今後、更に摩耗が進行する場合があるため、ヶ月後に再度分析を実施し、摩耗の進行状況を確認されることを推奨します。これらのことは、異常摩耗の早期発見パラメータであるIs値が、の乗と高く、摩耗粒子形態観察で、疲労摩耗粒子であるラミナー・チャンク粒子が見られたことから判断します。尚、を示す粘度、水分、全酸価の各データが良好であることから、この油は継続使用可能と判断します。
報告№108-5003 報告№108-5003 | 分析№108-00406 分析№108-00407 | 108-00407 | 、汚染度、軸受の潤滑状態を確認する。今回の採油は、機器停止中に廃油口から実施しているため、油循環中に採油した場合に比較し、油中粒子の沈降の影響を受け、分析データが高濃度に出る可能性があります。今回の分析は以上のことを踏まえて結果を検討しました。分析の結果、今回の採油が高濃度になっていると思われる機器停止中の廃油口から行われた採油にもかかわらず、全てのデータが良好の範囲にありました。このことから、機器の潤滑状態は正常であり、この油は継続使用可能と判断します。尚、上述しましたように今回の採油は対象設備の停止中の採油であるため、対象設備の運転中の採油に比較して汚染度は高目に出ている可能性があります。採油は、粒子の沈降の影響を少なくすることが重要であり、そのため油中粒子が均一な分散状態で実施されることを併せて推奨します。
報告№109-09136 報告№112-00597 | 分析№109-001160 分析№112-002511 | 112-002511_date130221 | 分析の結果、本試料および汚染状態は全て良好な範囲にあり、継続使用可能な状態にあると判断します。但し、酸化安定度がminを切っていることから、以下の対策を推奨します。更油今後、酸化防止剤が減少したことで、基油の劣化に進展することが懸念されます。使用可能期間が約ヶ月であり、運転期間のヶ月を下回っていることから、更油を推奨します。粘度、酸価、有機物・有機化合物の各データは良好でした。酸化安定度酸化安定度試験の結果、minと当社推奨の管理限界値以上にあるものの、低い値でした。今後、酸化防止剤が減少することで、基油の劣化に進展することが懸念されます。尚、別紙酸化安定度の減少傾向から油の余寿命を求めた結果、今回の採油日からの使用可能期間は約ヶ月であることが分かります。水分濃度は、継続使用可能な範囲にありました。
報告№106-6102 報告№106-6117 | 分析№106-02223 分析№106-02507 | 106-02507 | 精点Aを実施した結果、全酸価が.mgKOH/gと管理限界値を超え、IRで油劣化の兆候を示すカルボン酸の吸収が見られたことから、油の劣化が進行しつつあることが確認されました。全酸価が高い場合、油中の酸成分により金属表面が腐食して腐食摩耗が発生します。他電力所の発電所での例では、全酸価が高いタービン油を使用していて、軸受メタルが腐食摩耗により全損した例もあります。現在の全酸価では腐食摩耗はまだ発生しないと思われますが、今後の変化次第では急速に劣化が進む場合がありますので、計画を組んで早目に更油することが必要です。一方、SOAPの結果でケイ素がppm検出されました。一般に潤滑油中からケイ素が検出された場合の原因は、油の消泡剤として使用されることが多い添加剤で、添加濃度が通常～程度であることフェログラフィーで砂が多く観察されることシリコングリースをシール部に塗布している場合、このシリコングリースが潤滑油に混入している可能性が考えられること以上の通りの要因を検討した結果、フェログラフィーで観察された砂は少量であることから、SOAPでケイ素が検出されたのは、かの可能性が考えられました。原因を絞込むため、シリコングリースを使用している箇所があるかについてご確認下さい。これらのことは、全酸価が.mgKOH/gと管理限界値を超えていたことIRで油劣化の兆候を示すカルボン酸の吸収が見られたことSOAPの結果でケイ素がppm検出されたこと以上のことから判断しました。
報告№107-0221 報告№107-0221 | 分析№107-01191 分析№107-01191 | 107-01191 | 分析の結果、転がり軸受の寿命の指標となるフレーキングが発生していないことから、本軸受は継続使用可能な状態にあると判断します。但し、摩耗粒子形態観察で異物の噛み込みにより発生する切削粒子、銅合金が多く観察されました。このことから、ベアリング保持器の摩耗と異物の噛み込みにより発生する切削摩耗が発生しており、今後さらに摩耗が進行し、転動体と保持器のギャップが増大することによる振動発生やフレーキングの発生につながることが懸念されるため、ヶ月以内に再度分析を実施し、摩耗の進行状況を確認することを推奨します。計数汚染度はやや高い値でした。計数汚染度はやや高い値でした。計数汚染度はNAS級と当社推奨の管理限界値のNAS級以内にあるものの、やや高い値でした。重量汚染度はmg/mlでした。重量汚染度はmg/mlでした。機器の潤滑状態フェログラフィーの結果、異物の噛み込みにより発生する切削粒子、銅合金が多く観察されました。このことから、ベアリング保持器の摩耗と異物の噛み込みにより発生する切削摩耗が発生しており、今後さらに摩耗が進行し、転動体と保持器のギャップが増大することによる振動発生やフレーキングの発生につながることが懸念されるため、ヶ月以内に再度分析を実施し、摩耗の進行状況を確認することを推奨します。SOAPの結果、銅が検出されました。SOAPの結果、摩耗により発生する銅が検出されました。又、油の添加剤成分であるリン、亜鉛が検出されました。D－SOAPの結果、鉄および銅が検出されました。D－SOAPの結果、摩耗により発生する鉄および銅が検出されました。フェログラフィーの結果、異物の噛み込みにより発生する切削粒子、銅合金が多く観察されました。異常摩耗の早期発見パラメータであるフェログラフィーのIs値がの乗とやや高く、摩耗粒子形態観察の結果、異物の噛み込みにより発生する切削粒子、銅合金が多く観察されました。
報告№106-0227 報告№106-6074 | 分析№106-01279 分析№106-01684 | 106-01684 | 今回の採油は運転計画の影響で主機停止中に油補給用配管から採油を実施しているため、油循環中の採油に比較して油中粒子が沈降して低濃度になっている部分を採油していると考えられます。したがって、油が循環している状態で採油を実施した場合に比較し、分析データは低くなる傾向にあり、データ解析にはこの点に注意が必要で、以上の前提として今回の分析結果を検討しました。その結果、採油の状況から大型の摩耗粒子は沈降していると想像されたものの、摩耗粒子の形態観察から厳しい金属接触により発生する摩耗粒子サイズであるμmサイズのやや大型の粒子が確認されました。しかし、この粒子は形態から判断して外部から混入した砂や鉄錆と思われ、このことから、油膜切れ等による異常な摩耗状態は発生していなかったものと推測されます。今回の分析結果は、採油の影響を受け通常の採油に比べてデータが良好な側に出ていると思われます。次回採油は、粒子の沈降の影響を極力抑えるため、主機運転中、または停止直後に採油を実施されることを推奨します。尚、RBOTがminと前回のminから約年ヶ月間でmin減少していました。この減少傾向から限界値到達時期を別紙図により推定した結果、年月と推定されました。現在のところ継続使用可能な状態にありますが、今後、RBOTの減少率が増大することも懸念されるため、ヶ月後に精点Aを実施し、RBOTの減少率を確認されることを推奨します。
報告№109-09132 報告№109-09132 | 分析№109-001134 分析№109-001134 | 109-001134 | 泡立ち試験の結果は、-と新油値の-に比較して高い値でした。消泡性の性能が低下していることが確認されたことから、今後の使用状況によっては油の酸化劣化が進行したり、ギヤ歯面およびベアリング軌道面で油膜切れが発生したりする場合があるため、消泡剤の添加による消泡性能の改善など何らかの対応が必要になると思われます。また、を示す粘度、水分、全酸価の各データが良好の範囲にあることから、本試料油は継続使用可能と判断します。機器の潤滑状態潤滑状態の異常の早期発見パラメータである潤滑状態指数は、の乗と濾過設備のない機器であれば正常な潤滑状態にあると判断できます。当該機の潤滑系は、油中汚染粒子を濾過するフィルタが設置されているため、別紙インライン・オフラインフィルタの影響に示すとおり、潤滑状態が異常となり大型の摩耗粒子が発生したとしても発生した粒子の大部分が捕捉されてしまい、結果として正常な潤滑状態にあると誤認してしまう可能性があります。そのため、フィルタの影響を考慮に入れLCインデックスを求めたところ、その結果は摩耗がやや厳しい状態に分類されるの乗領域となりました。計算により求めたLCインデックスがこの値であれば、ギヤの継続続使用は可能と思われますが、このLCインデックスは、前回の×-から今×と桁上昇しており、摩耗の進行が懸念されました。ヶ月後に再度分析を実施し、摩耗の進行状況を確認することを推奨します。泡立ち試験の結果、消泡性能が低下していることが確認されています。粘度は良好。粘度はmm/sと新油値mm/sに比較して、粘度変化率は-％で、当社推奨の管理限界値である±％以内にあり、良好と判断します。粘度はmm/sとなっています。粘度はmm/sとなっています。粘度指数はとなっています。粘度指数はとなっています。泡立ち試験は-となっています。泡立ち試験は-と新油に比較して高い値となっています。消泡性能が低下していることが確認されています。水分は良好。水分はと当社推奨の管理限界値の以下であり、良好と判断します。全酸価は良好。全酸価は.mgKOH/gと新油値.mgKOH/g以内にあり、良好と判断します。機器の潤滑状態精密な濾過設備がない機器であれば、潤滑状態指数は正常の範囲にあると判断します。潤滑状態指数は正常の範囲にあると判断します。異常摩耗の早期発見パラメータである潤滑状態指数がの乗と精密な濾過設備がない機器であれば、潤滑状態指数は正常の範囲にあると判断します。
報告№109-09249 報告№111-00162 | 分析№109-001747 分析№111-000876 | 111-000876 | 潤滑油および対象設備は継続使用可能な状態であると判断します。特性低下特性低下に係るパラメータの分析結果は良好と判断します。粘度粘度はmm/sと新油値mm/sに対する粘度変化率は-.％で、当社推奨の管理限界値である±％以内にあり、良好と判断します。全酸価添加タービン油の全酸価は、油メーカによって初期値が違うため統一した管理基準を設定するのが困難であることから、当社では管理限界値を設定しておらず、新油分析値との比較及び他の分析項目の結果より全酸価の状態判断を行います。その結果、全酸価は.mgKOH/gと新油値.mgKOH/gに比較して若干高くなっていますが、IRチャートに示すように劣化の兆候として現れるカルボン酸などの有機物・有機化合物の発生が確認されていないことから、良好と判断します。酸化安定度酸化安定度はminであり、当社推奨の管理限界値のmin以上であることから良好と判断します。有機物・有機化合物有機物・有機化合物は、IRチャートによる新油分析値との比較の結果、cm-付近に劣化の兆候を示すカルボン酸の吸収が確認されていないことから、良好と判断します。色相はLであり、新油値のLに比較して大きな変化はないことから、良好と判断します。汚染に係るパラメータの分析結果は良好と判断します。水分はであり、当社推奨の管理限界値の以下であることから良好と判断します。汚染粒子数はNAS級であり、当社推奨の管理限界値のNAS級以内であることから良好と判断します。汚染度物重量は.mg/mlであり、当社推奨の管理限界値のmg/ml以内であることから良好と判断します。摩耗フェログラフィーによる摩耗粒子の観察の結果、潤滑状態が正常な場合に発生する摩耗粒子が比較的多く観察されました。異常摩耗の早期発見パラメータであるフェログラフィーのIs値がの乗とやや高く、摩耗粒子の形態観察の結果、潤滑状態が正常な場合に発生する摩耗粒子が比較的多く観察されました。金属濃度SOAP法により金属濃度を測定した結果、潤滑箇所で発生する金属接触によって検出される鉄がppm、銅がppm、油の添加剤成分であるリンがppm、亜鉛がppm、カルシウムがppm、外部から混入したと思われるナトリウムがppm、ホウ素がppmと検出されましたが良好と判断します。金属濃度酸溶解法により金属濃度を測定した結果、潤滑箇所で発生する金属接触によって検出される鉄が、錫が、油の添加剤成分である亜鉛が、カルシウムが、外部から混入したと思われるナトリウムがと検出されましたが良好と判断します。
報告№109-09167 報告№109-09167 | 分析№109-001378 分析№109-001378 | 109-001378 | 分析の結果、D－SOAPで鉄が検出されました。観察された摩耗粒子には、フレッティングにより発生する赤錆がやや多く観察されました。摩耗形態はフレッティングであることが分かりました。観察されたフレッティング粒子は、以下の箇所のいずれかで発生していると考えられました。軸と内輪内面軸受箱と外輪外面軌道輪と転動体フレッティング粒子は、サイズは小さいものの転がり軸受の軸受軌道面に噛み込み、その圧痕が起点となって軸受寿命の指標となるフレーキングへ進展することが懸念されます。定期的に分析を実施し、摩耗の進行状況を確認されることを推奨します。次回分析の時期を理論的に求めたところ、最短で約時間となりました。この時間は、油中汚染物が均一になるために必要とする時間であり、この時間を経過すれば、再分析の結果から状態の傾向を確認することが可能となりますので、これを参考に次回分析時期を検討されることを推奨します。尚、トライボ診断では、バックラッシの増加量を分析結果から計算できますので、構造が確認できる図面、ギヤの形式、歯形、モジュール、歯数、増速比、歯幅をお知らせ下さい。計算結果をご報告いたします。計数汚染度は良好と判断します。計数汚染度は良好と判断します。計数汚染度はNAS級と当社推奨の管理限界値のNAS級以内にあり、良好と判断します。重量汚染度は.mg/mlとなっています。重量汚染度は.mg/mlとなっています。機器の潤滑状態フェログラフィーの結果、フレッティングにより発生する赤錆がやや多く観察されています。SOAPの結果は良好です。SOAPの結果、油の添加剤成分であるリンが検出されています。摩耗により発生する鉄が検出されていないことから、良好と判断します。D－SOAPの結果、鉄が検出されています。D－SOAPの結果、摩耗により発生する鉄が検出されています。フェログラフィーの結果、フレッティングにより発生する赤錆がやや多く観察されました。フェログラフィーの結果、異常摩耗の早期発見パラメータであるIs値がの乗とやや高く、摩耗粒子の形態観察の結果、フレッティングにより発生する赤錆がやや多く観察されました。
報告№101-6090 | 分析№101-00903 | 101-00903-1 | 計数汚染度が、NAS級と前年度濾過後のNAS級からヶ月間でランク上昇していました。粘度は良好と判断します。粘度はmm/sと非常に良好の範囲にありました。水分は良好と判断します。水分は.ppmと非常に良好の範囲にありました。全酸価は良好と判断します。全酸価は.mgKOH/gと非常に良好の範囲にありました。RBOTはは良好と判断します。RBOTはminと非常に良好の範囲にありました。計数汚染度は、良好の範囲にあるものの、前年度に比較してランク上昇していました。計数汚染度は、NAS級と、前年度濾過後のNAS級に比較して、ヶ月間でランク上昇しました。重量汚染度は.mg/mlと非常に良好の範囲にありました。重量汚染度は.mg/mlと非常に良好の範囲にありました。機器の潤滑状態軸受メタルは継続使用可能な状況にあると考えます。油中の金属粒子濃度を分析するSOAP及びD-SOAPの結果、軸受メタルの摩耗により発生したと考えられる錫がSOAPでppm、D－SOAPがppm検出されていました。但し、前年度濾過前の錫濃度がppmから濾過後がに一旦下がり、今年度ppmに再度上昇しておりますので、前年度から今年度までに増加した量はppmとなります。したがって、前年度のppmに、このppmを加えるとppmになります。油量リットルと錫濃度から摩耗量を下式により計算しました。 ・式 .cmとなります。従いまして、下図のような体積をもつ金属片が摩耗した計算となります。この体積.cmを軸受メタルの摩耗面積で割りますと平均的な摩耗深さとなります。この摩耗面積は当社の経験によれば、スラストメタル面積の約分の程度となることが確認されており、軸受の支持面積cmからスラストメタル面積とパッド枚数枚から計算すると.cmとなります。摩耗体積.cmと.cmから平均的な摩耗深さを求めるとμmとなります。スラストメタルの表面粗さをRmaxμmとしますと少なくとも左図bの部分の表面粗さμmの分のが摩耗したことになります。このことから、現在のところ、この軸受は継続使用可能な状況にあると判断します。但し、油量が仮定であるため、実際の油量を御連絡ください。
報告№105-8023 | 分析№105-01437 | 105-01437 | 精点Aを実施した結果、全てのデータが良好であることから、この油は継続使用可能であり、潤滑状態も正常と判断します。但し、SOAPで銅が検出されました。現在のところ微量であり継続使用可能な状態にあると判断できますが、銅が検出された原因は、冷却水用配管等の銅を使用している箇所の摩耗が発生していると考えられます。仮に冷却水用配管の摩耗であった場合、配管取付部に緩みが生じている場合も考えられます。緩みが生じたことで配管が振動し、継手部がはずれたり、銅配管に亀裂が生じるなど、冷却水の混入に至るケースもありますので、今後は銅濃度の監視と共に、水分濃度を監視する必要があります。尚、主機停止中に給油口から採油を実施しているため、油循環中の採油に比較して油中粒子が沈降して低濃度になっている部分を採油していると考えられます。したがって、油が循環している状態で採油を実施した場合に比較して、分析データが低くなり、異常な状態を見落としてしまう可能性がありますので、今後の採油は、停止直後、或いは、油循環中に採油を実施されることを推奨します。
報告№109-09249 報告№110-00306 | 分析№109-001747 分析№110-001339 | 110-001339 | 油中金属の分析は、試料油を以上の高温で発光させた光を分光器で分光し、金属固有の波長から元素を特定するとともに、光の強度から濃度を求めるIカップリング発光分光分析法を用います。また摩耗状態は、SOAP法により求めた金属成分と濃度に、フェログラフィー法による早期発見パラメータであるIs値と摩耗粒子分析とを加味し、さらに摩耗粒子の形態により摩擦面で発生している摩耗機構を推定して総合的に判断します。Iカップリング発光分光分析供試のタービン油を分析した結果、検出された金属は油中金属元素の結果表に示すように、鉄、銅、亜鉛、カルシウム、ナトリウムでした。これら検出された金属元素から発生箇所を推定すると、鉄、銅・軸受等亜鉛、カルシウム、ナトリウム・外部混入異物であると思われます。このうち、機械部品が摩耗したと思われる元素はのグループです。フェログラフィー摩耗粒子分析結果から観察された粒子は、潤滑状態が正常な場合に発生する摩耗粒子異物の切削作用で発生する切削粒子金属潤滑部が局部的に油膜切れを起して発生するシビア粒子局部的に高圧・高温となる潤滑状態で発生するフリクションポリマ外部から混入したと思われる鉄錆、砂、樹脂等でした。潤滑状態と摩耗形態異常摩耗の早期発見パラメータとして摩耗粒子を定量化して評価するフェログラフィーのIs値は、潤滑状態がやや厳しいの乗となっていました。摩耗粒子の観察結果から潤滑部では正常な潤滑状態であるマイルド摩耗、異物による切削摩耗、やや厳しい凝着摩耗が発生し、そして局部的に高圧・高温の箇所があることも確認されました。・切削摩耗転がり軸受に切削摩耗が発生している場合、軸受の寿命が分の程度に低下することが知られており、定期的なトライボ診断による状態監視が必要と考えます。また、切削摩耗発生の原因となる混入異物が残留している場合、この異物により切削摩耗が継続して発生する可能性があります。・フリクションポリマ潤滑油が軸受軌道面で高圧下に押し込められ局部的な高圧・高温状態が混在していることがわかりました。特に、高圧高温状態の解消がなされなければ、潤滑油は劣化する場合があります。水分、汚染粒子数、汚染度物重量の各データは良好でした。粘度、全酸価、酸化安定度、有機物・有機化合物の各データは良好でした。潤滑油および軸受は継続使用可能な状態にあるものの、以下の対策を推奨します。定期的な分析今後、摩耗の進行を監視するため、定期的に分析を実施することを推奨します。分析結果特性低下特性低下に係るパラメータの分析結果は良好と判断します。粘度粘度はmm/sと新油値mm/sに対する粘度変化率は-.％で、当社推奨の管理限界値である±％以内にあり、良好と判断します。全酸価添加タービン油の全酸価は、油メーカによって初期値が違うため統一した管理基準を設定するのが困難であることから、当社では管理限界値を設定しておらず、新油分析値との比較及び他の分析項目の結果より全酸価の状態判断を行います。その結果、全酸価は.mgKOH/gと新油値.mgKOH/gに比較して変化はないことから、良好と判断します。酸化安定度酸化安定度はminであり、当社推奨の管理限界値のmin以上であることから良好と判断します。有機物・有機化合物有機物・有機化合物は、IRチャートによる新油分析値との比較の結果、cm-付近に劣化の兆候を示すカルボン酸の吸収が確認されていないことから、良好と判断します。色相はL.であり、新油値のLに比較して大きな変化はないことから、良好と判断します。汚染に係るパラメータの分析結果は良好と判断します。水分はであり、当社推奨の管理限界値の以下であることから良好と判断します。汚染粒子数はNAS級であり、当社推奨の管理限界値のNAS級以内であることから良好と判断します。汚染度物重量は.mg/mlであり、当社推奨の管理限界値のmg/ml以内であることから良好と判断します。摩耗フェログラフィーによる摩耗粒子の観察の結果、潤滑状態が正常な場合に発生する摩耗粒子、異物の切削作用で発生する切削粒子、金属潤滑部が局部的に油膜切れを起して発生するシビア粒子、局部的に高圧・高温となる潤滑状態で発生するフリクションポリマ、外部から混入したと思われる鉄錆、砂、樹脂等が比較的多く観察されました。異常摩耗の早期発見パラメータであるフェログラフィーのIs値がの乗とやや高く、摩耗粒子の形態観察の結果、潤滑状態が正常な場合に発生する摩耗粒子、異物の切削作用で発生する切削粒子、金属潤滑部が局部的に油膜切れを起して発生するシビア粒子、局部的に高圧・高温となる潤滑状態で発生するフリクションポリマ、外部から混入したと思われる鉄錆、砂、樹脂等が比較的多く観察されました。金属濃度SOAP法により金属濃度を測定した結果、外部から混入したと思われる亜鉛がppmと僅かに検出されましたが良好と判断します。金属濃度酸溶解法により金属濃度を測定した結果、潤滑箇所で発生する金属接触によって検出される鉄が、銅が、外部から混入したと思われる亜鉛が、カルシウム、ナトリウムが検出されました。
報告№109-09549 報告№109-09549 | 分析№109-003431 分析№109-003431 | 109-003431 | ・摩耗状態潤滑油をSOAP／D－SOAPで分析した結果、検出されたのは鉄、鉛、銅でした。粒子観察の結果から、これらの金属は金属接触が厳しい場合に発生するシビア粒子が観察されたことから、潤滑部では凝着摩耗が発生していることが分かりました。但し、転がり軸受寿命の指標としている摩耗粒子が観察されなかったことから、フレーキングは発生していないと判断できます。尚、異常摩耗の早期発見パラメータであるフェログラフィーのIs値がの乗と高いことから、潤滑状態が厳しくなっていると思われます。・ケイ素の検出ケイ素がppm検出されました。一般に、潤滑油中からケイ素が検出された場合の原因として、油の消泡剤として使用されるシリコン系の添加剤が検出されるフェログラフィーおよびフィルタ表面の異物観察で砂が多く観察され、これが検出されるシリコングリースをシール部に塗布している場合、このシリコングリースが潤滑油に混入して検出されるなどが挙げられますが、今回の原因は、フィルタで砂が観察されたことから、の可能性が考えられます。およびについては、分析結果では確認することが出来ませんので、これに関する情報をご提供下さい。・汚染度計数汚染度がNAS級とやや高く、重量汚染度がmg/mlと当社推奨の管理限界値を超えていました。フィルタ表面の異物観察で金属片、鉄錆、砂等が観察されたことから、汚染度が高い要因は、摩耗と外部混入異物の影響と思われます。・粘度、水分、全酸価、IR、RBOTの各データは良好でした。潤滑油および軸受は継続使用可能な状態にあるものの、以下の対策が必要です。油槽内を清掃されると共に、今後、凝着摩耗の進行を監視するため、定期的に分析を実施し、摩耗の進行状況を確認することを推奨します。次回分析の時期を理論的に求めたところ、最短で約時間となります。この時間は、油中汚染物が均一になるために必要とする時間であり、この時間を経過すれば、再分析の結果から状態の傾向を確認することが可能となりますので、これを参考に次回分析時期を検討されることを提案します。
報告№109-09330 報告№109-09330 | 分析№109-002252 分析№109-002252 | 109-002252 | 泡立ち試験の結果は、一般的には消泡性能が低下していると判断できる値の-ですが、新油値の-と同レベルにあったため、良好と判断します。また、を示す粘度、水分、全酸価の各データが良好の範囲にあることから、本試料油は継続使用可能と判断します。機器の潤滑状態潤滑状態指数はのマイナス乗と濾過設備のない機器であれば正常な潤滑状態にあると判断できます。しかし、フィルタが設置されているため、別紙インライン・オフラインフィルタの影響に示すとおり、粒子の大部分は捕捉されることから、異常な摩耗状態が発生したとしても正常な潤滑状態にあると誤認してしまう可能性があります。これらのフィルタの影響を検討した結果、ギヤは継続使用可能な状態にあると思われますが、潤滑状態指数は摩耗がやや厳しい状態であるの乗領域にあると推定できます。この推定した潤滑状態指数は、前回のの乗から今回の乗領域に桁上昇しています。前回から今回までの間の運転時間は、時間であり、ほぼヶ月で桁上昇しており、継続して摩耗が進行することを懸念されました。計算により求めたLCインデックスがこの値であれば、ギヤおよび転がり軸受の継続続使用は可能と思われますが、運転条件によっては摩耗の進行が速まる場合もあると思われます。再分析は、前回採油から今回採油までヶ月経過していますので、安全をみてヶ月後を推奨します。泡立ち試験の結果、消泡性能が低いと判断できる値であるものの、新油と同レベルにあると判断します。粘度は良好。粘度はmm/sと新油値.mm/sに比較して、粘度変化率は-％で、当社推奨の管理限界値である±％以内にあり、良好と判断します。粘度粘度はmm/sとなっています。粘度指数粘度指数はとなっています。泡立ち試験泡立ち試験は-と新油と同レベルにあり、消泡性能が新油と同レベルにあると判断します。水分は.ppmと当社推奨の管理限界値の以下にあり、良好と判断します。全酸価全酸価は.mgKOH/gと新油値.mgKOH/gに比較して高いものの、IRの結果で油劣化の兆候を示すカルボン酸の吸収が確認されていないことから、良好と判断します。機器の潤滑状態精密な濾過設備がない機器であれば、潤滑状態指数は正常の範囲にあると判断します。潤滑状態指数異常摩耗の早期発見パラメータである潤滑状態指数がのマイナス乗と精密な濾過設備がない機器であれば、潤滑状態指数は正常の範囲にあると判断します。
報告№111-00058 報告№111-00058 | 分析№111-000334 分析№111-000334 | 111-000334 | は良好と判断します。尚、RBOTがminと新油値のminに比較してmin減少していました。このまま継続使用した場合、この減少傾向から限界値に到達するのは、別紙図RBOTの減少傾向に示すように年月と推定されました。残りの継続使用期間は、約年ヶ月であると予測されます。潤滑油は継続使用可能な状態にあると判断します。≪状態監視とパラメータ≫分析の目的および各分析のパラメータは以下の通りです。特性低下目的：油の分析結果から、や劣化傾向ならびに添加剤の消耗程度、残存寿命などを確認する。粘度JISK全酸価JISK赤外線吸収スペクトルJISK酸化安定度試験JISK汚染目的：油の分析結果から、砂塵あるいは水・異種油などによるや、異物混入の有無を確認する。水分JISK計数汚染度JISB重量汚染度JISB光学顕微鏡観察摩耗目的：油中の摩耗粒子を分析する事により、回転・摺動部の潤滑状態、摩耗劣化の程度、余寿命などを解析する。摩耗診断電子顕微鏡観察JISKX線マイクロアナリシス油中金属濃度JISK≪分析結果≫特性低下粘度：良好粘度値mm/sの新油値mm/sに対する変化率は+.％であり、当社推奨の管理限界値±％以内に留まっています。全酸価：良好全酸価.mgKOH/gは新油値の.mgKOH/g以内にあることから、問題は無いと判断します。赤外線吸収スペクトル：良好酸化安定度試験：良好酸化安定度試験の結果、数値minは当社推奨の管理限界値min以上に留まっており、現時点での使用は可能と判断します。汚染水分：良好水分値ppmは当社推奨の管理限界値以内に留まっています。計数汚染度：今回は実施していません。重量汚染度：今回は実施していません。光学顕微鏡観察：今回は実施していません。摩耗摩耗診断電子顕微鏡観察・X線マイクロアナリシス：今回は実施していません。油中金属濃度：今回は実施していません。
報告№109-09136 報告№112-00013 | 分析№109-001160 分析№112-000021 | 112-000021 | 潤滑油は継続使用可能な状態にあると判断します。粘度、全酸価、IR、RBOTの各データは良好でした。尚、RBOTは、新油値に比較して大きな値であり減少傾向は確認されませんでした。このことから、酸化防止剤の消耗は確認されず、この油は継続使用可能な状態にあると判断できました。水分は良好でした。
報告№108-0505 報告№108-0505 | 分析№108-03643 分析№108-03643 | 108-03643 | 分析の結果、微小領域で発生する疲労摩耗粒子がやや多く観察されました。観察された摩耗粒子から推定される軸受表面の摩耗痕は、μm前後と推定できます。現時点ではまだ小さな摩耗痕ですが、長期使用に伴い、この摩耗痕が起点となってクラックが進展し表面剥離へとつながります。異常摩耗の早期発見パラメータであるフェログラフィーのIs値がの乗とやや高いものの、転がり軸受の寿命の指標となるフレーキングの発生が確認されていないことと、本機の回転数がrpmと低速回転であることから軸受は継続使用可能と判断します。尚、クラックに進展する可能性がある疲労摩耗粒子が観察されたことから、周期的な分析により摩耗状態を傾向監視することを推奨します。傾向監視の周期は、理論的に計算したところ対象機の稼動時間が時間以上経過すれば、摩耗の進行状況を確認することができることが分かりましたので、次回分析時期はこのことを参考にして下さい。計数汚染度は当社推奨の管理限界値に到達しています。計数汚染度は当社推奨の管理限界値に到達しています。計数汚染度はNAS級と当社推奨の管理限界値のNAS級に到達しています。重量汚染度はmg/mlとなっています。重量汚染度はmg/mlとなっています。機器の潤滑状態フェログラフィーの結果、微小な疲労摩耗粒子が観察されています。SOAPの結果は良好です。SOAPの結果、油の添加剤成分であるリンが検出されています。摩耗により発生する鉄が検出されていないことから、良好と判断します。D－SOAPの結果、鉄が検出されています。D－SOAPの結果、摩耗により発生する鉄、油の添加剤成分であるリンが検出されています。フェログラフィーの結果、微小な疲労摩耗粒子が観察されています。異常摩耗の早期発見パラメータであるフェログラフィーのIs値がの乗とやや高く、摩耗粒子の結果、微小な疲労摩耗粒子が多く観察されています。
|  | 113-002434 | 増速機は継続使用可能な状態にあると判断します。但し、今後の摩耗推移を確認するためにも傾向監視を継続することが有効です。また、潤滑油は水分濃度が高い値でした。更油または水分除去水分の影響により金属表面で腐食摩耗が発生し、発生した鉄錆等の粒子が潤滑部に噛み込み、摩耗が進行することが懸念されます。また、転がり軸受の潤滑油に水分が混入した場合、軸受寿命は低下することが分かっていることから、当該機に転がり軸受が使用されている場合は注意が必要です。今回水分がppmと高いことから、更油或いは水分除去を実施することを推奨します。定期的な分析今後の摩耗および銅濃度の推移を監視するため、定期的な分析実施を推奨します。異常摩耗の早期発見のパラメータであるIs値は、レベルと正常な値でした。但し、銅の摩耗・溶出が認められたため、定期的に潤滑油分析を実施し、摩耗推移を監視することが有用と考えます。銅を使用した箇所の摩耗・溶出SOAPの結果、銅が検出されました。当該設備の様に亜鉛系添加剤が含まれる潤滑油を使用した場合、潤滑系統内で銅および銅合金が亜鉛系添加剤の影響により腐食、溶出することが知られています。今回検出された銅は、この溶出と摺動部の摩耗により発生したものと考えられます。今後、別紙鉱油の酸化に対する金属触媒の影響に示すように銅濃度の増加に伴い酸化速度が速まる可能性があります。また、銅を使用した箇所は、転がり軸受の保持器である場合があります。対象設備に転がり軸受が使用されており、保持器が銅合金で合った場合、今後保持器の摩耗が進行することで転動体とのギャップが大きくなると共に振動が増大し、摩耗の進行につながることが懸念されます。粘度、IR酸価度の各データは良好です。水分は、ppmと当社推奨の管理限界値を超えていました。今後、水分の影響で機関内に錆が発生し、その影響で摩耗が発生する懸念があります。また、当該機が転がり軸受を使用している場合、水分の混入による軸受寿命の低下が懸念されます。
報告№107-0076 報告№107-6012 | 分析№107-00347 分析№107-00514 | 107-00514 | 今回の採油は、機器停止中にマンホールから実施しているため、油循環中に採油した場合に比較し、油中粒子の沈降の影響を受け、分析データが低濃度に出る可能性があります。今回の分析は以上のことを踏まえて結果を検討しました。精点Aを実施した結果、前回に比較してSOAP／D－SOAPでメタルの主成分である錫が増加していたことから、メタルの摩耗が進行していたことが確認できました。軸受メタルの摩耗は、軸受メタルの主成分である錫がSOAPでppm、D－SOAPで.ppm検出されたことから確認しています。メタルの摩耗深さをSOAPの錫濃度ppm、油量Lから下式により算出しました。錫の摩耗体積＝錫濃度×-×油量×.×÷錫密度＝×-××.×÷.＝.平均的な摩耗深さ＝摩耗体積÷摩耗面積×＝.÷×＝計算の結果、平均的な摩耗深さがμmとなり、メタルの表面粗さをsと仮定すると、メタルの摩耗は分の程度摩耗していることが確認できました。但し、今回の採油が主機停止後時間経過しており、μmサイズの粒子はcm程度沈降していると考えられ、μm以上の摩耗粒子が採取されていない可能性が高いと思われました。したがって、上記の計算結果より摩耗が進行していることも考えられます。可能であれば、夏期ピーク前に精点Bを実施し、摩耗の進行状況を確認することを推奨します。上述しましたように、今回の採油は停止中の採油であるため、循環中の採油に比較してデータが低目に出る可能性があります。これは、運転中の採油であったなら今回データより高目になることが考えられます。次回採油は、粒子の沈降の影響を極力抑え、油中粒子が均一な分散状態に近い状態で採油が実施できるように、主機運転中、または停止直後に採油を実施されることを推奨します。
|  | 114-000651 | 軸受は継続使用可能な状態にあると判断します。但し、本試料の結果は良好であったものの、戻り配管の試料で凝着摩耗が確認されたことから、今後の摩耗推移を確認するためにも傾向監視を継続することが有効です。定期的な分析今後の凝着摩耗の推移を監視するため、定期的な分析実施を推奨します。油名の再確認SOAP-Tで新油と一致しないデータが確認されたことから、油名が違っている可能性があります。油は設備の条件にあった適正な性能のものを使用することが重要であるため、油名を再確認することを推奨します。異常摩耗の早期発見のパラメータであるIs値は、前回の-レベルからレベルと正常です。但し、戻り配管の試料油で。潤滑部の摩耗が認められたため、定期的に潤滑油分析を実施し、摩耗推移を監視することが有用と考えます。尚、使用油であるテラスオイルには、添加剤としてリン、亜鉛が桁程度含まれていますが、本試料油のリン、亜鉛は微量であることから、油名が違う可能性が考えられます。余寿命評価Is値は、今回マイナスになっていることから、Is値からは余寿命を予測することは出来ませんでした。
報告№109-09136 報告№114-00224 | 分析№109-001160 分析№114-000767 | 114-000767 | 潤滑油および対象設備は継続使用可能な状態にあると判断します。異常摩耗の早期発見のパラメータであるIs値は、前回の-レベルから-レベルに上昇しているものの、正常です。また、異常摩耗の兆候を示す摩耗粒子が顕著に観察されなかったことから、は良好と判断します。計数汚染度は前回のNAS級からNAS級にランク上昇し、重量汚染度は.mg/mlから.mg/mlに上昇しているものの、共に当社推奨の管理限界値以下であり、良好です。．前回同様に、粘度、水分、酸価、IRの各データは良好でした。
報告№106-0227 報告№106-6075 | 分析№106-01279 分析№106-01704 | 106-01704 | 精点Aを実施した結果、RBOTがminと前回のminから約年ヶ月間でmin減少していました。この減少傾向から限界値到達時期を別紙図により推定した結果、年月と推定されました。しかし、今回の使用油は、IRチャートに示すようにスペクトルパターンから無添加油が混合した可能性があることが確認されました。このことから、RBOTが減少した原因は、酸化防止剤の減少の他に添加油に無添加油を混合した可能性も考えられました。RBOTは急激な減少しているものの、RBOT以外の分析データが良好の範囲にあり、この油は継続使用可能と思われますが、今後基油の劣化が進行することが懸念されるため、ヶ月後に精点Cを実施し、劣化進行の有無を確認することを推奨します。尚、念のため、補充している使用油の油名を再確認するとともに、RBOTが減少した原因を当社で分析し、追加検討するため当社に補充用新油をL提供をお願いします。
報告№106-0051 報告№106-0051 | 分析№106-00287 分析№106-00287 | 106-00287 | 分析の結果、全てのデータが良好であることから、この油は継続使用可能であり、潤滑状態も正常と判断します。は良好と判断します。粘度は良好と判断します。粘度はmm/sと新油値mm/sに比較して、粘度変化率は+％で、当社推奨の管理限界値である±％以内にあり、良好と判断します。水分は良好と判断します。水分はppmと当社推奨の管理限界値の以下であり、良好と判断します。全酸価は良好と判断します。全酸価は.mgKOH/gと新油値.mgKOH/gに比較して変化はなく、良好と判断します。IRの結果、良好と判断します。IRの結果、油劣化の兆候を示すカルボン酸の吸収が確認されていないことから、良好と判断します。RBOTの結果、良好と判断します。RBOTはminと当社推奨の管理限界値のmin以上であり、良好と判断します。は良好と判断します。計数汚染度は良好と判断します。計数汚染度はNAS級と当社推奨の管理限界値のNAS級以内であり、良好と判断します。重量汚染度は良好と判断します。重量汚染度は.mg/mlと当社推奨の管理限界値のmg/ml以内であり、良好と判断します。機器の潤滑状態機器の潤滑状態は正常と判断します。SOAPの結果は良好です。SOAPの結果、油の添加剤成分であるバリウムがppm検出されました。D－SOAPの結果は良好です。D－SOAPの結果、油の添化剤成分であるバリウムが検出されました。フェログラフィーの結果は良好です。異常摩耗の早期発見パラメータであるフェログラフィーのIs値が.と良好の範囲にあり、潤滑状態は良好と判断します。
報告№109-09271 報告№109-09271 | 分析№109-001999 分析№109-001999 | 109-001999 | 結論本軸受は継続使用可能と判断します。計数汚染度は良好と判断します。計数汚染度は良好と判断します。計数汚染度はNAS級と当社推奨の管理限界値のNAS級以内にあり、良好と判断します。重量汚染度はmg/mlとなっています。重量汚染度はmg/mlとなっています。機器の潤滑状態機器の潤滑状態は正常と判断します。SOAPの結果、鉄および銅が検出されています。SOAPの結果、摩耗により発生する鉄および銅、油の添加剤成分であるリンが検出されています。D－SOAPの結果、鉄が検出されています。D－SOAPの結果、摩耗により発生する鉄、油の添加剤成分であるリンが検出されています。フェログラフィーの結果は良好です。異常摩耗の早期発見パラメータであるフェログラフィーのIs値がの乗と良好の範囲にあることから、潤滑状態は正常と判断します。
報告№104-6043 報告№104-6043 | 分析№104-00742 分析№104-00742 | 104-00742 | 精点Aを実施した結果、を示す粘度、水分、全酸価、IR、RBOTの各データは管理限界値内にあり、この油は継続使用可能と判断します。本試料油は、油槽に油濾過機が設置されているため、油中の粒子が除去されていますので、診断は油濾過機による油中粒子減少率を考慮して潤滑状態を解析する必要があります。油濾過機による油中の摩耗粒子の減少率は油濾過機の入口と出口の汚染度を評価し、その結果から求めますが、今回は油濾過機の出口から採取した試料がありませんので、減少率を一般的な濾過率.で解析しました。その結果、油がパスして増加する粒子数は、今回計数汚染度の～μmレンジで個/mlとなりました。これをもとに、油濾過機が設置されていない場合の減少率を.と仮定して平衡濃度を求めたところ、油中粒子数は、個/mlとなりました。このことから分かるように、本試料油中の汚染度は、油濾過機が設置されていることでNAS級になっていますが、油濾過機がないと仮定した場合、計算により求めたように～μmレンジの汚染度はNAS級の汚染状態になる可能性を示唆するものととらえる事が出来ます。他のレンジを同様に計算すると以下のようになり、NAS級となります。～ ～ ～ ～ 以上 等級 級 以上のことから、本試料油の汚染度は、濾過されていることで汚染度がNAS級になってはいるものの、摩耗が発生している状態にあると思われます。清浄な状態にある汚染度ですが、摩耗粒子形態観察で、比較的マイルドな接触であるものの、摩耗粒子が観察されていることから、今後、更に摩耗が進行する可能性がありますので、～ヶ月以内に精点Bを実施し、汚染状況及び摩耗の進行状況を確認されることを推奨します。傾向を見るため、油槽から採油すると同時に油濾過機の濾過前と濾過後の位置から採油を実施し、分析結果から減少率を導き、その減少率を正確に求め、その粒子数の変化により金属接触が進行しているか落ち着いてきているのかを確認されることを推奨します。尚、採油を主機停止中に実施しているため、油循環中の採油に比較して油中粒子が沈降して低濃度になっている部分を採油していると考えられます。したがって、油が循環している状態で採油を実施した場合に比較して、分析データが低くなり、異常な状態を見落としてしまう可能性がありますので、今後の採油は、停止直後、或いは、油循環中に採油を実施されることを推奨します。主機・濾過機停止中集油槽マンホールより吸引ポンプにて採取。
報告№104-0347 | 分析№104-02826 | 104-02826 | トライボ診断により、機器軸受の潤滑状態、潤滑油の劣化状態を診断することを目的としました。分析の結果、メタルの摩耗がわずかに進行していることが確認されました。メタルの摩耗速度を前回と今回のデータから下式で求めた結果、現時点における平均的な摩耗深さは、軸受表面から.μmに到達していることが推定されました。y＝×-x＋.・ここでy：平均的な摩耗深さx：運転時間今ここで、前回データと今回データから求めた式を用いて本軸受が摩耗の限界に到達する時間、いわゆる限界使用時間を試算すると、軸受の表面粗さをsとした場合は、余寿命が約万時間になると推定され、現在の潤滑状態は良好な潤滑状態であることがわかります。但し、観察された摩耗粒子には、硬い異物の噛み込みにより発生する切削摩耗が観られていることから、この影響で摩耗速度が上昇する場合があります。現在は良好な潤滑状態ですが、やはり年に度、定期的にトライボ診断を実施し、摩耗の進行速度を監視することを推奨します。
報告№109-09136 | 分析№109-001160 | 113-001351 | 分析の結果、すべてのデータは正常な範囲にあることから、潤滑油および対象機器は継続使用可能な状態にあり、保守サイクルおよび手法は問題ないと判断します。はフェログラフィーおよびSOAP/D-SOAPのデータから総合的に解析した結果、正常な状態にあると考えられます。フェログラフィー【定量分析：Is値】Is値は異常摩耗の早期発見パラメータのつで、摩耗程度を定量化するために用います。前回に比較してIs値は乗からマイナス乗に低下し、摩耗状態は安定していると考えられます。フェログラフィー【定性分析：摩耗粒子および摩耗形態観察】分析結果から観察された全ての粒子量は少でした。Iカップリング発光分光分析【SOAP/D-SOAP】検出された金属元素から発生箇所を推定すると、以下の通りでした。カルシウム、ナトリウム・外部混入異物計数汚染度計数汚染度は前回同様にNAS級と等級に変化はなく、当社推奨の管理限界値NAS級以下であり、良好でした。水分はppmと当社推奨の管理限界値の以下であり、良好でした。潤滑油の劣化状態粘度粘度はmm/sと新油値mm/sに比較して、粘度変化率は+％で、当社推奨の管理限界値である±％以内にあり、良好と判断します。酸価・IR酸価劣化の進行度は、酸価およびIRの結果から総合的に判断します。酸価は、.mgKOH/gと新油値.mgKOH/gより低く、IRの結果で油劣化の兆候を示すカルボン酸の吸収が確認されていないことから、油は劣化していないと判断します。
報告№105-6050 報告№105-0361 | 分析№105-01529 分析№105-02393 | 105-02393 | 分析の結果、軸受摺動面では厳しい金属接触が発生していることが解りました。潤滑状態は、直ちに異常ではないものの、今後、更に摩耗が進行することが懸念されるため、ヶ月以内に再度分析を実施し、摩耗の進行状況を確認されることを推奨します。これらのことは、異常摩耗の早期発見パラメータであるフェログラフィーのIs値は、の乗とやや高く、摩耗粒子形態観察の結果、金属接触が厳しい場合に発生するシビア粒子が多く観察されたこと軸受メタルの主成分である錫がSOAPでppm、D－SOAPでppm検出されたこと以上のことから判断しました。尚、軸受の使用限界を推定するため、軸受の直径及び幅、油量、回転数、軸受メタルの種類をお知らせ下さい。
報告№109-09094 報告№110-00147 | 分析№109-000880 分析№110-000536 | 110-000536 | は良好と判断します。尚、RBOTがminと新油値のminに比較してmin減少していました。このまま継続使用した場合、この減少傾向から限界値に到達するのは、別紙図RBOTの減少傾向に示すように年月と推定されました。残りの継続使用期間は、約年ヶ月であると予測されます。潤滑油は継続使用可能な状態にあると判断します。≪状態監視とパラメータ≫分析の目的および各分析のパラメータは以下の通りです。特性低下目的：油の分析結果から、や劣化傾向ならびに添加剤の消耗程度、残存寿命などを確認する。粘度JISK全酸価JISK赤外線吸収スペクトルJISK酸化安定度試験JISK汚染目的：油の分析結果から、砂塵あるいは水・異種油などによるや、異物混入の有無を確認する。水分JISK計数汚染度JISB重量汚染度JISB光学顕微鏡観察摩耗目的：油中の摩耗粒子を分析する事により、回転・摺動部の潤滑状態、摩耗劣化の程度、余寿命などを解析する。摩耗診断電子顕微鏡観察JISKX線マイクロアナリシス油中金属濃度）JISK≪分析結果≫特性低下粘度：良好粘度値mm/sの新油値mm/sに対する変化率は-.％であり、当社推奨の管理限界値±％以内に留まっています。全酸価：良好全酸価.mgKOH/gは新油値の.mgKOH/g以内にあることから問題は無いと判断します。赤外線吸収スペクトル：良好酸化安定度試験：良好酸化安定度試験の結果、数値minは当社推奨の管理限界値min以上に留まっており、現時点での使用は可能と判断します。汚染水分：良好水分値は当社推奨の管理限界値以内に留まっています。計数汚染度：今回は実施していません。重量汚染度：今回は実施していません。光学顕微鏡観察：今回は実施していません。摩耗摩耗診断電子顕微鏡観察・X線マイクロアナリシス：今回は実施していません。油中金属濃度：今回は実施していません。
報告№107-0366 報告№108-0465 | 分析№107-01900 分析№108-03226 | 108-03226 | 濾過前の試料油を分析した結果、計数汚染度が前回NAS級から、今回NAS級に約年ヶ月でランク増加し、やや不良領域にあります。摩耗粒子の形態観察でμm以下の鉄系摩耗粒子、金属接触が厳しい場合に発生するシビア粒子が多く観察されています。D－SOAPの結果、前回に比較して鉄がから.ppmに増加しています。主にサーボシリンダ内壁およびポンプ内部で摩耗が進行している可能性が考えられます。このまま摩耗が進行し汚染度が増加した場合、バルブ類の動作障害やフィルタおよびストレーナの目詰まり等が発生することが懸念されます。これらの障害発生に対する弊害を勘案の上、濾過を実施されることを推奨します。
報告№109-09136 報告№112-00597 | 分析№109-001160 分析№112-002516 | 112-002516_date130306 | 分析の結果、本試料および汚染状態は全て良好な範囲にあり、継続使用可能な状態にあると判断します。粘度、酸価、有機物・有機化合物、酸化安定度の各データは良好でした。尚、別紙酸化安定度の減少傾向から油の余寿命を求めた結果、今回の採油日からの使用可能期間は約年ヶ月であることが分かります。水分濃度は、継続使用可能な範囲にありました。
報告№109-09136 報告№111-00053 | 分析№109-001160 分析№111-000260 | 111-000260 | 更油からの使用時間をもとに潤滑油の余寿命を評価したところ、継続使用した場合、ヶ月後にはRBOTが当社推奨の管理限界値に到達することが予測されたため、早めに更油を実施することを推奨します。酸化安定度はminであり、当社推奨の管理限界値のmin以上であることから、良好と判断します。
報告№106-6008 報告№106-6033 | 分析№106-00119 分析№106-00761 | 106-00761 | 初期試験を実施した結果、摩耗の安定が確認され、潤滑油も継続使用可能な状態にあると判断します。これらのことは、前回に比較して、計数汚染度はランク減少したことSOAP／D-SOAPの鉄濃度に変化がないこと異常摩耗の早期発見パラメータであるフェログラフィーのIs値が.と良好の範囲にあること以上のことから判断しました。
報告№103-6048 | 分析№103-01183 | 103-01183 | 精点Aを実施した結果、計数汚染度がNAS以上と当社推奨の管理限界値を超えていました。光学顕微鏡写真の結果、白色及び茶褐色の種類の金属粒子が多くみられることから、汚染の要因は、これらの金属粒子によるものと考えられました。一方、D-SOAPの結果、銅が、アルミニウムが検出されていることから、光学顕微鏡写真で確認された金属粒子は、茶褐色が銅、白色系がアルミニウムの各々の合金と考えられました。この組成から推定されるのは、油槽のラビリンス材として使用されている、アルミ合金などが考えられます。当社のこれまでの例では、ラビリンスを締め付けているボルトが振動などで緩み、ラビリンスと主軸が接触し、その摩耗粉が油槽内で検出された例があります。念のため、停止時にラビリンス部の接触状況を点検してください。又、この金属粒子が軸受摺動面に噛み込み摩耗が進行する場合があるため、可能であれば濾過を実施すると共に、ヶ月以内に精点Bを実施し、汚染状況及び摩耗の進行状況を確認されることを推奨します。これらのことは、異常摩耗の早期発見パラメータであるフェログラフィーのIs値が、と良好の範囲にあるものの、計数汚染度がNAS級以上と当社推奨の管理限界値を超え、粒子分布を詳細に見ると～μmのやや大型の粒子が多く、光学顕微鏡写真の結果、μm～μmの金属片が多く見られたことから判断しました。尚、RBOTの結果、前回から約年ヶ月でmin減少しており、この減少傾向から限界値に到達するのは年月と推定されました。今後、RBOTの減少率が大きくなる場合がありますので、念のため、ヶ月後に分析を実施し、RBOTの減少率を確認されることを推奨します。
報告№106-0025 報告№106-0518 | 分析№106-00118 分析№106-02992 | 106-02992 | 、汚染状態を確認する。分析の結果、を示す粘度、水分、全酸価、IR、RBOTの各データは良好でした。一方、計数汚染度がNAS級と当社推奨の管理限界値に到達していました。光学顕微鏡写真で外部から混入したと思われる鉄錆、砂等の異物が多く確認されたことから、汚染度が高い要因は、外部から混入したと思われる異物の影響と考えられました。観察された外部混入異物は、採油が機器停止中に恒設ドレンラインから実施されているため、排油配管内部に堆積していた汚染粒子を採取した可能性があります。今回潤滑油を全量抜き取っておりますので、新油を充填する際にはフラッシングを念入りに実施することを推奨します。但し、光学顕微鏡写真の結果で微細な金属片も見られますので、念のため、今回試料油に対してフェログラフィーおよびSOAP／D－SOAPによる摩耗診断を追加実施されることを推奨します。尚、追加分析の実施で摩耗の発生が確認された場合、更油後も発生し続ける可能性があるため、機器運転再開後に再度分析を実施し、摩耗の発生状況を確認することが必要になる場合があります。
報告№111-00372 報告№111-00372 | 分析№111-001676 分析№111-001750 | 111-001750 | 有機物・有機化合物試験で検出されたピークには新グリースと異なるピークが検出されました。IRの結果で新グリースと異なるピークが検出されたことから、グリース名が違うか、或いは、異種グリースが混入した可能性が考えられますので、確認する必要があります。≪状態監視とパラメータ≫分析の目的および各分析のパラメータは以下の通りです。特性低下目的：グリースの分析結果から、グリースの物理的性状や劣化傾向などを確認する。全酸価JISK赤外線吸収スペクトルJISKちょう度JISK滴点JISK摩耗目的：グリース中の摩耗粒子を分析する事により、回転・摺動部の潤滑状態、摩耗劣化の程度、余寿命などを解析する。摩耗診断電子顕微鏡観察JISKX線マイクロアナリシス油中金属濃度JISK≪分析結果≫特性低下全酸価：良好全酸価.mgKOH/gは新油値の.mgKOH/gに比較し高くはあるものの、有機物・有機化合物試験の結果で油劣化の兆候を示すカルボン酸の吸収が見られないことから問題は無いと判断します。赤外線吸収スペクトル：良好ちょう度：良好ちょう度値はと当社推奨の管理限界値であるから以内に留まっています。滴点：良好滴点はと新油値のに比較し変化はないことから問題は無いと判断します。摩耗摩耗診断電子顕微鏡観察・X線マイクロアナリシス：今回は実施していません。油中金属濃度：今回は実施していません。
報告№109-09136 報告№110-00551 | 分析№109-001160 分析№110-002472 | 110-002472 | Iカップリング発光分光分析供試の作動油をSOAP／D－SOAPで分析した結果、鉄、銅、クロム、ニッケル、錫、リン、亜鉛、カルシウム、アルミニウム、ナトリウム、ホウ素が検出されました。これらの検出された金属元素から発生箇所を推定すると鉄、銅、クロム、ニッケル、錫・軸受等リン・オイル添加剤亜鉛、カルシウム、アルミニウム、ナトリウム、ホウ素・外部混入異物であると思われます。このうち、機械部品が摩耗したと思われる元素はのグループです。フェログラフィー異常摩耗の早期発見パラメータとして摩耗粒子を定量化して評価するフェログラフィーのIs値は、潤滑状態が厳しいの乗でした。摩耗粒子の形態で比較的多く観察された粒子は、潤滑状態が正常な場合に発生する摩耗粒子、フレッティングにより発生する赤錆、金属接触が厳しく、且つ、摩擦熱が高い場合に発生する黒錆でした。このような摩耗粒子が観察された場合には、潤滑部では正常なマイルド摩耗、やや厳しい摩耗形態の凝着摩耗と微振動によるフレッティング摩耗が発生していることが分かります。フレッティングは、軸と内輪内面軸受箱と外輪外面軌道輪と転動体ギヤ歯面ボールネジ軌道面の箇所で発生する可能性があります。フレッティング粒子は酸化して硬いため、軸受軌道面やギヤ歯面、ボールネジ軌道面に噛み込んだ場合はその傷が疲労剥離の起点となり、疲労摩耗へと進展することが想定されます。計数汚染度は当社推奨の管理限界値を超えていました。D－SOAPで油の添加剤成分であるリンが検出され、フィルタ表面の異物観察で表面が茶褐色で鉄錆、砂等が観察されたことから、汚染度が高い要因は、摩耗とスラッジ、外部混入異物の影響と思われます。粘度、水分、全酸価の各データは良好でした。対象設備および潤滑油は継続使用可能な状態にあるものの、摩耗の進行が懸念されるため、以下の対策が必要です。濾過油中の汚染度が高く、観察された摩耗粒子が軸受軌道面やボールネジ軌道面に噛み込み摩耗が進行することが懸念されるため、濾過を推奨します。定期的な分析摩耗の進行を監視するため、定期的に分析を実施し、摩耗の進行状況を確認することを推奨します。最適な採油方法本試料油は、機器停止中にドレンポートから採油されています。機器が停止している状態では、別紙油粒子の沈降の影響に示すように油槽内で撹拌がなくなり固形物が沈降するため、油中汚染度は高くなると推定されます。今後の採油は、極力運転中もしくは停止直後の油槽中層部から実施されることを推奨します。
報告№109-09136 報告№110-00429 | 分析№109-001160 分析№110-001940 | 110-001940 | 金属元素と濃度の分析は、試料油を以上の高温で発光させ、その光を分光器で分光し、分光によって得られた光の強度と金属固有の波長とから元素を特定するIカップリング発光分光分析法を用います。また摩耗状態は、SOAP法により求めた金属成分と濃度にフェログラフィー法による摩耗粒子分析とを加味して総合的に評価しますが、摩擦面の摩耗機構と摩耗状態の判断は摩耗粒子の形態と、異常摩耗の早期発見パラメータであるIs値により判断します。Iカップリング発光分光分析供試のギヤ油を分析した結果、検出された金属は油中金属元素の結果表に示すように、鉄、鉛、銅、アンチモン、ニッケル、リン、亜鉛、カルシウム、アルミニウム、ケイ素、ナトリウム、マグネシウムでした。これら検出された金属元素から発生箇所を推定すると、鉄、鉛、銅、アンチモン、ニッケル・軸受等リン・オイル添加剤亜鉛、カルシウム、アルミニウム、ケイ素、ナトリウム、マグネシウム・外部混入異物であると思われます。このうち、機械部品が摩耗したと思われる元素はのグループです。フェログラフィー摩耗粒子分析結果から観察された粒子は、潤滑状態が正常な場合に発生する摩耗粒子異物の切削作用で発生する切削粒子繰返し応力を受けて発生する疲労摩耗粒子でした。潤滑状態と摩耗形態異常摩耗の早期発見パラメータとして摩耗粒子を定量化して評価するフェログラフィーのIs値は、潤滑状態がやや厳しいの乗となっていました。これらの結果から潤滑部では、正常な潤滑状態であるマイルド摩耗、異物による切削摩耗と疲労による疲労摩耗も発生していることが分かりました。切削摩耗が発生している場合、転がり軸受の寿命が分の程度に低下することが知られており、定期的なトライボ診断による状態監視が必要と考えます。また、切削摩耗発生の原因となる混入異物が残留している場合、この異物により切削摩耗が継続して発生する可能性があります。計数汚染度は良好でした。粘度、水分、全酸価、IRの各データは良好でした。潤滑油および軸受は継続使用可能な状態にあるものの、若干疲労摩耗の発生が確認されていますので以下の対策を推奨します。今後、摩耗の進行を監視するため、定期的に分析を実施することを推奨します。傾向監視のための次回採油時期は、回転数から理論的に求めます。その結果、次回の採油は最短で約時間となります。この時間は、油中汚染物が均一濃度になるために必要な時間であり、この時間を経過すれば、再分析の結果から摩耗速度を評価すことが可能となります。
報告№104-0378 報告№104-6091 | 分析№104-02669 分析№104-02980 | 104-02980 | 分解点検後に初期試験を実施した結果、D－SOAPの結果で軸受メタルの主成分である錫が検出されたことから、軸受メタルの摩耗が発生していることが確認されました。今回の結果ではD－SOAPの結果で軸受メタルの主成分である錫が検出されており、この結果から判断すると、軸受メタルの摩耗があると推定できますが、前回の分析結果以降に分解点検が行われ、その際に油種が変更されたため、今回検出された錫が分解点検前の残留分であるか、或いは、分解点検後に発生した摩耗かを判断することは出来ませんでした。分解点検時の清掃により、前回分の影響が全くないとした場合、主機が比較的ゆっくり回転する起動停止時に、局部的に油膜が切れる混合潤滑の初期段階が発生していると思われます。混合潤滑の初期段階は、摩耗速度が比較的遅いため、本軸受が直ちに異常な潤滑状態になるとは考えられませんが、このことを確認するため、～ヶ月以内に再度分析を実施し、汚染状況及び摩耗の進行状況を確認されることを推奨します。
報告№109-09136 報告№113-00058 | 分析№109-001160 分析№113-000201 | 113-000201 | 潤滑油および軸受は継続使用可能な状態にあると判断します。はフェログラフィーおよびSOAP/D-SOAPの結果から総合的に判断した結果、正常な状態にあると考えられます。フェログラフィー【定量分析：Is値】Is値は異常摩耗の早期発見パラメータのつで、摩耗粒子を定量化するために用います。今回のIs値はのマイナス乗と低い値でした。フェログラフィー【定性分析：摩耗粒子および摩耗形態観察】分析結果から観察された代表的な粒子は、以下の通りでした。正常な摩耗粒子・潤滑状態が正常なマイルド摩耗により発生。Iカップリング発光分光分析【SOAP/D-SOAP】検出された金属元素から発生箇所を推定すると、以下の通りでした。バリウム・添加剤カルシウム、ナトリウム・外部混入異物計数汚染度、重量汚染度は共に良好でした。．IR、RBOTの各データは良好でした。
|  | 113-002944 | 分析の結果、摩耗状態は良好の範囲にあることから、対象設備は継続使用可能な状態にあると判断します。潤滑油は水分がppmと高いことから、以下の対策を推奨します。更油或いは水分除去水分が高いことから、水分の影響により金属表面で腐食摩耗が発生し、発生した鉄錆等の粒子が潤滑部に噛み込み摩耗が進行することがありますので、更油或いは水分除去を推奨します。
|  | 10500333 | 分析NO － 年月日 トライボシステム診断レポート会社名 ○○殿 分析項目 機種 新油 粘度指数 流動点 機番・使用箇所 ラインサブ 粘度 引火点 油名 キャッスルディーゼラックス 水分 全塩基価 油種 エンジンオイル 全酸価 銅板腐食 採油日 年月日 NAS等級 粘度 他情報 重量汚染度 摩耗状態の判定良好注意要処置汚染状態の判定良好注意要処置良好注意要処置総合考察＜＞粘度指数はであった。粘度はmm/s、粘度は.mm/sであった。水分はppmであった。全酸価は.mgKOH/gであった。汚染度NAS級、重量汚染度mg/mlであった。流動点は-.であった。引火点はであった。全アルカリ価は.mgKOH/gであった。銅板腐食はaであった。
報告№109-09094 報告№110-00717 | 分析№109-000915 分析№110-002823 | 110-002823 | は良好と判断します。尚、RBOTがminと新油値のminに比較してmin減少していました。このまま継続使用した場合、この減少傾向から限界値に到達するのは、別紙図RBOTの減少傾向に示すように年月と推定されました。残りの継続使用期間は、約年ヶ月であると予測されます。潤滑油は継続使用可能な状態にあると判断します。≪状態監視とパラメータ≫分析の目的および各分析のパラメータは以下の通りです。特性低下目的：油の分析結果から、や劣化傾向ならびに添加剤の消耗程度、残存寿命などを確認する。粘度JISK全酸価JISK赤外線吸収スペクトルJISK酸化安定度試験JISK汚染目的：油の分析結果から、砂塵あるいは水・異種油などによるや、異物混入の有無を確認する。水分JISK計数汚染度JISB重量汚染度JISB光学顕微鏡観察摩耗目的：油中の摩耗粒子を分析する事により、回転・摺動部の潤滑状態、摩耗劣化の程度、余寿命などを解析する。摩耗診断電子顕微鏡観察JISKX線マイクロアナリシス油中金属濃度）JISK≪分析結果≫特性低下粘度：良好粘度値mm/sの新油値mm/sに対する変化率は+.％であり、当社推奨の管理限界値±％以内に留まっています。全酸価：良好全酸価は新油値の.mgKOH/g以内にあることから、問題は無いと判断します。赤外線吸収スペクトル：良好酸化安定度試験：良好酸化安定度試験の結果、数値minは当社推奨の管理限界値min以上に留まっており、現時点での使用は可能と判断します。汚染水分：良好水分値ppmは当社推奨の管理限界値以内に留まっています。計数汚染度：今回は実施していません。重量汚染度：今回は実施していません。光学顕微鏡観察：今回は実施していません。摩耗摩耗診断電子顕微鏡観察・X線マイクロアナリシス：今回は実施していません。油中金属濃度：今回は実施していません。
|  | 112-001990 | 潤滑油および対象設備は継続使用可能な状態にあると判断します。但し、今後も摩耗の進行を傾向監視するため、以下の対策を推奨します。定期的な分析今後懸念される摩耗の進行を監視するため、定期的に分析を実施することを推奨します。はフェログラフィーおよびSOAPの結果から総合的に判断した結果、やや厳しい状態にあると考えられます。フェログラフィー【定量分析：Is値】Is値は異常摩耗の早期発見パラメータのつで、摩耗粒子を定量化するために用います。今回のIs値はの乗とやや高い値でした。フェログラフィー【定性分析：摩耗粒子および摩耗形態観察】分析結果から比較的多く観察された粒子は、以下の通りでした。正常な摩耗粒子・潤滑状態が正常なマイルド摩耗により発生。フリクションポリマ・局部的に高圧・高温となる場合に発生。観察された摩耗粒子の中でもフリクションポリマは、注意が必要です。フリクションポリマは、潤滑油が摺動面に押し込められ高圧状態になると同時に、圧縮熱により高温状態になった結果、基油自身が重合反応を起こし生成することが知られています。そのため、高圧高温状態の解消がなされなければ、潤滑油の劣化が進行し、粘度上昇に因る潤滑異常に進展する場合があります。Iカップリング発光分光分析【SOAP】検出された金属元素から発生箇所を推定すると、以下の通りでした。鉄、銅、ニッケル、亜鉛・シリンダ内壁、ポンプ内部等リン・添加剤SOAPの結果、亜鉛がppm検出されました。この亜鉛は、銅と同時に検出されていることから、銅合金を使用した箇所、例えばブッシュなどの摩耗が発生していると思われます。検出された濃度が比較的低濃度であることから、直ちに異常に進展するとは考えられませんが、定期的な分析による経過観察を推奨します。粘度、水分、IR酸化度の各データは良好でした。
報告№106-0309 報告№106-0309 | 分析№106-01666 分析№106-01666 | 106-01666 | 経緯フィルタが目詰まりを起こしている。目的フィルタ内の汚染度を確認する。考察分析の結果、フィルタが目詰まりを起こしている原因はサーボシリンダ内壁ブッシュの摩耗によるものと考えられました。このことは、SOAP／D－SOAPの結果で鉄および銅が多く検出されたこと摩耗粒子形態観察の結果、ラビング粒子、摩擦熱が高い場合に発生する黒錆、銅合金が観察されたこと以上のことから判断しました。は良好と判断します。粘度は良好と判断します。粘度はmm/sと新油値mm/sに比較して、粘度変化率は+.％で、当社推奨の管理限界値である±％以内にあり、良好と判断します。水分は良好と判断します。水分は.ppmと当社推奨の管理限界値の以下であり、良好と判断します。全酸価は良好と判断します。全酸価は.mgKOH/gと新油値.mgKOH/gに比較して変化はなく、良好と判断します。IRの結果、良好と判断します。IRの結果、油劣化の兆候を示すカルボン酸の吸収が確認されていないことから、良好と判断します。RBOTの結果、良好と判断します。RBOTはminと当社推奨の管理限界値のmin以上であり、良好と判断します。計数汚染度、重量汚染度共に当社推奨の管理限界値を超えているものの、採油箇所がフィルタのドレン配管から実施しているため、当社推奨の管理限界値を適用することはできませんでした。計数汚染度はNAS級でした。計数汚染度はNAS級でした。重量汚染度は級でした。重量汚染度はmg/mlでした。機器の潤滑状態摩耗粒子形態観察でラビング粒子、摩擦熱が高い場合に発生する黒錆、銅合金が観察されました。SOAPの結果は良好です。SOAPの結果、鉄がppm、銅がppm、ニッケルがppm、油の添加剤成分であるリンがppm、バリウムがppm、外部から混入したナトリウムがppm検出されました。D－SOAPの結果は良好です。D－SOAPの結果、鉄がppm、銅がppm、錫が、バリウムが、外部から混入したカルシウムが、ナトリウムが検出されました。フェログラフィーの結果、ラビング粒子、黒錆が観察されました。摩耗粒子形態観察の結果、ラビング粒子、摩擦熱が高い場合に発生する黒錆、および銅合金が観察されました。
報告№109-09136 報告№111-00222 | 分析№109-001160 分析№111-001120 | 111-001120_date110825 | 歯車の摩耗減速機の使用期間を設置時から今回の採油時までと仮定すれば、油中金属元素濃度から試算したバックラッシ増加量の値から、減速機は継続使用可能な状態にあると考えられます。油の汚染分析データは、油の汚染度が高いことを示していますが、これまで累積している汚染物を含んでいるため高濃度となっていると思われます。油の性状油の物理性状を示すデータは良好な範囲にあり、潤滑油は継続使用可能と判断します。対策定期的な分析凝着摩耗の進行を監視するため、定期的に分析を実施し、摩耗の進行状況を確認することを推奨します。今回の分析から、本機器に関しては油中金属元素濃度から算出されるバックラッシ増加量をパラメータとして摩耗の進行状況を把握することが可能と思われます。最適な採油方法本試料油は、機器停止中に給油口から採油されています。機器が停止している状態では、別紙油粒子の沈降の影響に示すように油槽内で撹拌がなくなり固形物が沈降するため、油中汚染度は低くなると推定されます。今後の採油は、極力運転中もしくは停止直後の油槽中層部から実施されることを推奨します。フェログラフィー異常摩耗の早期発見パラメータとして摩耗粒子を定量化して評価するフェログラフィーのIs値は、潤滑状態が厳しいの乗でした。摩耗粒子の形態で比較的多く観察された粒子は、潤滑状態が正常な場合に発生する摩耗粒子、金属潤滑部が局部的に油膜切れを起して発生するシビア粒子等でした。これらの摩耗粒子が観察された場合、潤滑部で発生している摩耗形態は、正常なマイルド摩耗と潤滑状態がやや厳しい凝着摩耗であることが分かります。バックラッシご提供いただいた減速機に関する情報からハスバ歯車の組み合わせの段減速機構であることが分かりました。この歯車の構成から接触点は合計で箇所となります。累積稼働時間が不明であることから、図面記載の日付から使用したと仮定し、ギヤのバックラッシの増加量を求めました。その結果、バックラッシの増加量はヶ月間でμmと推定されました。バックラッシ増加分の上限値は、メーカにより差異はあるものの、当社の推奨するバックラッシは、一般に推奨されるμmを管理目安にしています。この値に比較して十分に小さい値です。Iカップリング発光分光分析供試のギヤ油を分析した結果、検出された金属元素は、SOAPの結果表に示すように、鉄、鉛、銅、ニッケル、錫、リン、亜鉛、カルシウム、バリウム、アルミニウム、ケイ素、ナトリウム、マグネシウムが検出されました。これらの検出された金属元素から発生箇所を推定すると鉄、鉛、銅、ニッケル、錫・ギヤ・軸受等リン・オイル添加剤亜鉛、カルシウム、バリウム、アルミニウム、ケイ素、ナトリウム、マグネシウム・外部混入異物であると思われます。このうち、機械部品が摩耗したと思われる元素はのグループです。計数汚染度は当社推奨の管理限界値を超えていました。D－SOAPで油の添加剤成分であるリンが検出され、フィルタ表面の異物観察で表面が茶褐色で金属片、鉄錆、砂等が観察されたことから、汚染度が高い要因は、摩耗とスラッジ、そして外部混入異物の影響と思われます。粘度、水分、全酸価、IRの各データは良好でした。
報告№108-5071 報告№110-00397 | 分析№108-02721 分析№110-001788 | 風力_増速機原紙 | 潤滑油は継続続使用可能な状態にあるものの、今後は障害予防を目的に以下の対策を推奨します。追加分析消泡性能が低下した場合、ギヤ歯面での油膜形成に影響が出て摩耗の発生が進展することがあります。今後は消泡性能低下の影響により摩耗が進展する可能性がありますので、フェログラフィーおよびSOAPを追加することを推奨します。分析周期の短縮今後、全酸価の上昇が予測されますので、同様に分析周期を短縮して傾向監視を強化することを併せて推奨します。分析結果全酸価が上昇していました。泡立ち試験の結果、消泡性能が低下していることが確認されました。粘度粘度は.mm/sと新油値mm/sに比較して、粘度変化率は-％で、当社推奨の管理限界値である±％以内にあり、良好と判断します。泡立ち試験泡立ち試験は-と新油に比較して高い値でした。水分はppmと当社推奨の管理限界値の以下であり、良好と判断します。全酸価全酸価はmgKOH/gと新油値.mgKOH/gに比較して高いものの、IRの結果で油劣化の兆候を示すカルボン酸の吸収が確認されていないことから、良好と判断します。
報告№108-5071 報告№111-00278 | 分析№108-02721 分析№111-001325 | 111-001325 | 潤滑油は継続使用可能な状態にあると判断します。但し、今後は障害予防を目的に以下の対策を推奨します。追加分析消泡性能が低下した場合、ギヤ歯面での油膜形成に影響が出て摩耗の発生が進展することがあります。今後は消泡性能低下の影響により摩耗が進展する可能性がありますので、フェログラフィーおよびSOAP-Tを追加して摩耗により発生する油中金属濃度や潤滑状態を確認することを推奨します。分析周期の短縮今後、全酸価の上昇が予測されますので、同様に分析周期を短縮して傾向監視を強化することを併せて推奨します。全酸価全酸価は、前回の.mgKOH/gから.mgKOH/gに上昇していました。現在のところ、IRで油劣化の兆候を示すカルボン酸の吸収が確認されていないことから継続使用可能と判断しますが、全酸価が上昇し始めていることから今後の劣化進行に注意が必要です。泡立ち試験泡立ち試験の結果は、-と新油値が-であるのに比較して高い値となっていたことから、消泡性能が低下していることが分かりました。今後の使用状況によっては油の酸化劣化が進行したり、ギヤ歯面およびベアリング軌道面で油膜切れが発生したりする場合があるため、消泡剤の添加による消泡性能の改善など何らかの対応が必要になると思われます。分析結果泡立ち試験の結果、消泡性能が低下していることが確認されました。粘度粘度はmm/sと新油値mm/sに比較して、粘度変化率は-％で、当社推奨の管理限界値である±％以内にあり、良好と判断します。泡立ち試験泡立ち試験は-と新油に比較して高い値でした。水分は.ppmと当社推奨の管理限界値の以下であり、良好と判断します。全酸価全酸価は.mgKOH/gと新油値.mgKOH/gに比較して高いものの、IRの結果で油劣化の兆候を示すカルボン酸の吸収が確認されていないことから、良好と判断します。
報告№108-6507 報告№108-6507 | 分析№108-00190 分析№108-00191 | 108-00191 | 今回の採油は、機器の停止中にエアブリーザから実施しているため、油循環中に採油した場合に比較し、油中粒子の沈降の影響を受け、分析データが低濃度に出る可能性があります。今回の分析は以上のことを踏まえて結果を検討しました。初期試験を実施した結果、D－SOAPで鉄、錫が検出されたことから、鉄を使用した箇所、軸受メタルの摩耗が確認されました。今後更に摩耗が進行することが懸念されるため、ヶ月毎にあと回の初期試験を実施することを推奨します。一方、を示すIRは良好であることから、この油は継続使用可能と判断します。尚、上述しましたように、今回の採油は停止中の採油であるため、運転中の採油に比較し汚染度は低目に出ている可能性があります。次回採油のタイミングは、粒子の沈降の影響を極力抑え、油中粒子が均一な分散状態に近い状態で採油が実施できるように、機器の運転中、または停止直後に採油を実施されることを推奨します。
報告№109-09136 報告№112-00632 | 分析№109-001160 分析№112-002781 | 112-002781 | 油の劣化は確認されず、汚染度は良好な範囲にあることから、継続使用可能な状態にあると判断します。軸受は継続使用可能な状態にあると判断します。但し、将来的な摩耗進行の有無を確認するためにも傾向監視を継続することが有効です。定期的な分析および分析周期の検討今後懸念される切削摩耗や凝着摩耗の進行を監視するため、定期的に分析を実施することを推奨します。はフェログラフィーの結果から総合的に判断した結果、継続使用は可能ですが、機器の機能を保持するためにも傾向管理が有用と考えます。フェログラフィー【定量分析：Is値】Is値は異常摩耗の早期発見パラメータのつで、摩耗粒子を定量化するために用います。今回のIs値はの乗とやや高い値でした。フェログラフィー【定性分析：摩耗粒子および摩耗形態観察】分析結果から比較的多く観察された摩耗粒子は、以下の通りでした。正常な摩耗粒子・潤滑状態が正常なマイルド摩耗により発生。切削粒子・異物や金属表面の微小突起による切削摩耗により発生。シビア粒子・潤滑状態がやや厳しい凝着摩耗により発生。金属潤滑部が局部的に油膜切れを起していると考えられます。疲労摩耗粒子・繰返し応力を受けて発生。フリクションポリマ・局部的に高圧・高温となる場合に発生。樹脂・外部から混入したと考えられます。観察された摩耗粒子の中でも切削粒子、シビア粒子は、注意が必要です。切削摩耗は、他の摩耗形態に比較して摩耗進行速度が速く注意が必要で、定期的なトライボ診断による状態監視が必要と考えます。切削摩耗の原因となる混入異物が残留している場合、この異物により切削摩耗が継続して発生する可能性があります。シビア粒子は、凝着摩耗に分類されます。この摩耗粒子は、軌道面で凝着、破断を繰り返し、この過程で生じる移着粒子が成長して摩耗粒子となります。そのため、軌道面では局部的に油膜切れが発生していることを示しています。この状態が継続した場合、摩耗粒子のサイズは徐々に大型化していき、最終的に軸受の損傷に至る場合があります。計数汚染度は良好でした。粘度、水分、酸価の各データは良好でした。
報告№109-09136 報告№111-00053 | 分析№109-001160 分析№111-000214 | 111-000214 | 更油からの使用時間をもとに潤滑油の余寿命を評価したところ、潤滑油は次回定検まで使用可能と判断できました。次回定検時に更油を実施しない場合は、酸化安定度を知るための分析を実施し、余寿命を確認することを推奨します。酸化安定度はminであり、当社推奨の管理限界値のmin以上であることから、良好と判断します。
|  | 100-03502 | 分析の結果、全酸価、IR、フェログラフィーを除く項目は良好でした。全酸価が.mgKOH/gと異常に高い値でした。IRの結果、IRチャートに示す通り、油の劣化を示すカルボン酸の吸収が確認されたことから、全酸価が上昇した要因は、油の劣化によるものと考えられました。一方、軸受の潤滑状態を確認するために実施したフェログラフィーの結果、摩耗の過酷度を示すIs値がと良好の範囲にあるものの、摩擦熱温度が高い場合に発生する黒錆が支配的であるため、摩擦熱が非常に高く、この摩擦熱の影響で油が劣化している可能性がありますので、巡視の際、油温と軸受温度監視を強化してください。また、解析するため油温の温度チャートと正確な油量をご提供ください。更に、金属接触により発生する黒錆が支配的であり、且つ、油の酸成分により金属表面が腐食して発生した粒子が多くみられることから、摺動面が若干荒れていることが想像できます。尚、今回RBOTを実施していますが、このRBOTは添加剤成分の酸化防止剤の残存量を評価するための分析方法でありますので、酸化防止剤が添加されていない本サンプルには、RBOTによる評価は適切でないと判断します。尚、更油後は週間以内に分析し、そのデータを初期値とする事を推奨します。
報告№107-0366 報告№107-0495 | 分析№107-01900 分析№107-02910 | 107-02910 | 濾過前の試料油を分析した結果、計数汚染度が前回NAS級から、今回NAS級に約年ヶ月でランク増加しました。摩耗粒子の形態観察およびフィルタ写真で、鉄錆、砂等が観察されたため、汚染度が増加した要因は、摩耗による粒子の増加ではなく、外部から混入したと思われる異物によるものと考えられました。但し、異物の混入はありましたが、潤滑異常の早期発見パラメータである摩耗過酷度を示すIs値がのマイナス乗と非常に良好の範囲にあることから、潤滑状態は正常な状態にあると判断します。尚、SOAPの結果でリンがppm検出されました。使用しているFBKタービンには、リンを含む添加剤は含まれていないことから、異種油が混入したか、或いは、油名が違う可能性が考えられました。再度ご確認下さい。
報告№109-09136 報告№110-00545 | 分析№109-001160 分析№110-002458 | 110-002458 | 前回に比較してSOAP／D－SOAPの結果で、鉄および錫濃度に大きな変化はなく、異常摩耗の早期発見パラメータであるフェログラフィーのIs値がのマイナス乗と良好でした。前回に比較して計数汚染度はNAS級からNAS級にランク増加したものの、当社推奨の管理限界値内にあり、良好でした。前回同様に粘度、水分、全酸価、IR、RBOTの各データは良好でした。潤滑油および軸受は継続使用可能な状態にあると判断します。
報告№109-09136 報告№111-00222 | 分析№109-001160 分析№111-001117 | 111-001117 | 仮定した減速機の使用期間が実際と一致していれば、減速機は継続使用可能な状態にあると判断します。但し、ギヤ歯面では摩耗の進行が継続すると考えられますので、以下の対策を推奨します。を示す各データが良好の範囲にあり、潤滑油は継続使用可能と判断します。対策定期的な分析凝着摩耗の進行を監視するため、定期的に分析を実施し、摩耗の進行状況を確認することを推奨します。次回分析時期は、回転数の範囲や稼動時間が不明であるため理論的に求めることは困難ですが、少なくとも油中粒子が十分に撹拌された状態で採油を行う必要があります。減速機出力側の平均回転数がrpm程度とすると、稼動時間が時間以上で摩耗の進行の有無を評価することが可能ですので、これを目安にご検討下さい。最適な採油方法本試料油は、機器停止中に給油口から採油されています。機器が停止している状態では、別紙油粒子の沈降の影響に示すように油槽内で撹拌がなくなり固形物が沈降するため、油中汚染度は低くなると推定されます。今後の採油は、極力運転中もしくは停止直後の油槽中層部から実施されることを推奨します。フェログラフィー異常摩耗の早期発見パラメータとして摩耗粒子を定量化して評価するフェログラフィーのIs値は、潤滑状態が厳しいの乗でした。摩耗粒子の形態で比較的多く観察された粒子は、潤滑状態が正常な場合に発生する摩耗粒子、金属潤滑部が局部的に油膜切れを起して発生するシビア粒子、金属接触が厳しく、且つ、摩擦熱が高い場合に発生する黒錆、外部から混入したと思われる鉄錆等でした。これらの摩耗粒子が観察された場合、潤滑部で発生している摩耗形態は、正常なマイルド摩耗と潤滑状態がやや厳しい凝着摩耗であることが分かります。バックラッシご提供いただいた減速機に関する情報からハスバ歯車の組み合わせの段減速機構であることが分かりました。この歯車の構成から接触点は合計で箇所となります。累積稼働時間が不明であることから、図面記載の日付から使用したと仮定し、ギヤのバックラッシの増加量を求めました。その結果、バックラッシの増加量はヶ月間でμmと推定されました。バックラッシ増加分の上限値は、メーカにより差異はあるものの、当社の推奨するバックラッシは、一般に推奨されるμmを管理目安にしています。この値に比較して十分に小さい値です。Iカップリング発光分光分析供試のギヤ油を分析した結果、検出された金属元素は、SOAPの結果表に示すように、鉄、鉛、銅、クロム、錫、リン、亜鉛、カルシウム、バリウム、アルミニウム、ケイ素、ナトリウム、マグネシウムが検出されました。これらの検出された金属元素から発生箇所を推定すると鉄、鉛、銅、クロム、錫・ギヤ・軸受等リン・オイル添加剤亜鉛、カルシウム、バリウム、アルミニウム、ケイ素、ナトリウム、マグネシウム・外部混入異物であると思われます。このうち、機械部品が摩耗したと思われる元素はのグループです。計数汚染度は当社推奨の管理限界値を超えていました。D－SOAPで油の添加剤成分であるリンが検出され、フィルタ表面の異物観察で表面が茶褐色で金属片、鉄錆、砂等が観察されたことから、汚染度が高い要因は、摩耗とスラッジ、そして外部混入異物の影響と思われます。粘度、水分、全酸価、IRの各データは良好でした。
|  | 112-002994 | 分析の結果、潤滑油は継続使用可能な状態にあると判断します。対象設備分析の結果、対象設備は継続使用可能な状態にあると判断します。はフェログラフィーおよびSOAPの結果から総合的に判断した結果、正常な状態にあると考えられます。フェログラフィー【定量分析：Is値】Is値は異常摩耗の早期発見パラメータのつで、摩耗粒子を定量化するために用います。今回のIs値は-.と低い値でした。フェログラフィー【定性分析：摩耗粒子および摩耗形態観察】分析結果から観察された全ての粒子量は少でした。Iカップリング発光分光分析【SOAP】検出された金属元素から発生箇所を推定すると、以下の通りでした。鉄、銅、ニッケル・エンジン部品リン、亜鉛、カルシウム、マグネシウム、ホウ素・添加剤アルミニウム、ナトリウム・外部混入異物．粘度、水分、塩基価の各データは良好でした。
報告№109-09136 報告№111-00393 | 分析№109-001160 分析№111-001870 | 111-001870 | 潤滑油および減速機は継続使用可能な状態にあると判断します。但し、今後も摩耗の進行を傾向監視するため、以下の対策を推奨します。定期的な分析切削摩耗や凝着摩耗の進行を監視するため、定期的に分析を実施し、摩耗の進行状況を確認することを推奨します。フェログラフィー異常摩耗の早期発見パラメータとして摩耗粒子を定量化して評価するフェログラフィーのIs値は、潤滑状態が正常なの乗でした。摩耗粒子の形態で比較的多く観察された粒子は、潤滑状態が正常な場合に発生する摩耗粒子異物の噛み込みにより発生する切削粒子金属潤滑部が局部的に油膜切れを起して発生するシビア粒子局部的に高圧・高温となる場合に発生するフリクションポリマ外部から混入したと思われる鉄錆等でした。これらの摩耗粒子が観察された場合、潤滑部で発生している摩耗形態は、正常なマイルド摩耗異物による切削摩耗潤滑状態がやや厳しい凝着摩耗であり、そして局部的ではあるものの高圧・高温の箇所が発生していることも分かります。減速機で切削摩耗が発生した場合、減速機内部で使用されている転がり軸受が切削摩耗により生じた軌道面の損傷が起点となって寿命が分の程度に低下することがあることから、切削摩耗には十分注意する必要があります。切削摩耗の発生原因となる混入異物が残留している場合、この異物により切削摩耗が継続して発生する可能性があります。フリクションポリマは、潤滑油がギヤ歯面や軌道面に押し込められ高圧状態になると同時に、圧縮熱により高温状態になった結果、基油自身が重合反応を起こし生成することが知られています。そのため、高圧高温状態の解消がなされなければ、潤滑油の劣化が進行し、粘度上昇に因る潤滑異常に進展する場合があります。電子顕微鏡・X線マイクロアナリシス観察された粒子をSEM・XMAで詳細に分析した結果、粒子には鉄、マンガンが比較的多く含まれており、成分割合から粒子は主にギヤ歯面から発生していると推定できました。Iカップリング発光分光分析供試の潤滑油を分析した結果、検出された金属元素は、SOAP-Tの結果表に示すように、鉄、銅、錫、亜鉛、カルシウム、バリウム、ナトリウムでした。検出されたこれらの金属元素から発生箇所を推定すると鉄、銅、錫、亜鉛・ギヤ・軸受等カルシウム、バリウム、ナトリウム・外部混入異物であると思われます。このうち、機械部品が摩耗したと思われる元素はのグループです。バックラッシご提供いただいた減速機に関する情報から遊星歯車機構であることが分かりました。遊星歯車は、別紙遊星歯車機構の構造例に示す通り、太陽歯車、内歯車、そして遊星歯車から構成されています。遊星歯車の数は、～個程度が一般的です。仮に個とした場合、遊星歯車と内歯車、遊星歯車と太陽歯車の接触点は合計で箇所となります。今回の情報から、歯幅、遊星歯車の数、累積稼働時間が不明でしたので歯幅をmm、遊星歯車の数を、累積稼働時間を時間と仮定し、この部分のバックラッシを求めました。その結果、接触点箇所で平均的に摩耗が発生していたと仮定した場合、バックラッシの増加量は分解点検から時間で.μmと推定されました。また、最も厳しい状態である摩耗が接触点点に集中していたと仮定した場合は、.μmと推定されました。バックラッシ増加分の上限値は、メーカにより差異はあるものの、当社の推奨するバックラッシは、一般に推奨されるμmを管理目安にしています。この値に比較して十分に小さい値です。計数汚染度はやや高い値でした。フィルタ表面の異物観察で表面が茶褐色で金属片、鉄錆、砂等が観察されたことから、汚染度が高い要因は、摩耗とスラッジ、そして外部混入異物の影響と思われます。粘度、水分、酸価、IR、RBOTの各データは良好でした。尚、別紙RBOTの減少傾向から油の余寿命を求めた結果、本試料は直近の更油から起算して稼働日数が年月まで使用可能であることが分かります。
報告№5317 | 分析№98-02391 分析№ | 9802391 | SOAPの結果、グリースの添加剤成分と思われるモリブデンがppm、ケイ素が、アルミニウムがppm、マグネシウムがppm検出されました。さらに、摩耗により発生した鉄がppm、ニッケルがppm、鉛がppm検出されました。D－SOAPの結果、摩耗により発生した鉄が、錫がppm検出され、油の添加剤成分が析出して発生しているモリブデンが検出された。さらに、外部から混入した夾雑物と思われるナトリウムが.ppm、カルシウムが.ppm検出されました。フェログラフィーの結果、～μmサイズの鉄系粒子が支配的でした。また、これらの粒子形状は、三日月状、ブロック状であり、この特徴的な形状から、ウォームギヤ部で油膜が切れて、局部的に厳しい接触が発生していることが推定されました。ウォームギヤ等の材質と検出された金属元素との比較により摩耗の発生箇所が推定できますので、ご連絡下さい。尚、油膜切れが発生していることが推定されますので、ウォームギヤ部を洗浄し、新しいグリースを塗布されることを推奨します。
報告№109-09136 報告№110-00379 | 分析№109-001160 分析№110-001721 | 110-001721 | 摩耗状態前回に比較してSOAP／D－SOAPの結果、鉄濃度に大きな変化はなく、異常摩耗の早期発見パラメータであるフェログラフィーのIs値がのマイナス乗と良好でした。汚染度前回に比較して計数汚染度はNAS級から等級に変化はなく、良好でした。前回同様にIR、RBOTの各データは良好でした。潤滑油および対象設備は継続使用可能な状態にあると判断します。
報告№109-09136 報告№111-00609 | 分析№109-001160 分析№111-002874 | 111-002874_date120120 | 潤滑油および軸受は継続使用可能な状態にあると判断します。最適な採油方法本試料油は、機器停止中に排油口から採油されているにもかかわらず汚染度を示すデータは良好でしたが、今後の採油は、極力運転中もしくは停止直後の油槽中層部から実施されることを推奨します。フェログラフィー・SOAP／D－SOAP前回に比較してSOAP／D－SOAPの結果で、鉄および錫濃度に変化はなく、異常摩耗の早期発見パラメータであるフェログラフィーのIs値がのマイナス乗と良好でした。電子顕微鏡・X線マイクロアナリシス観察された粒子をSEM・XMAで詳細に分析した結果、粒子には鉄が比較的多く含まれており、成分割合から粒子は主に主軸等から発生していると推定できました。計数汚染度前回に比較して計数汚染度はNAS級からNAS級にランク増加したものの、当社推奨の管理限界値内にあり、良好でした。水分前回に比較して水分は.ppmからppmと大きな変化はなく、良好でした。前回に比較して粘度、全酸価、IR、RBOTの各データは良好でした。尚、別紙RBOTの減少傾向から油の余寿命を求めた結果、本試料は直近の更油から起算して稼働日数が年月まで使用可能であることが分かります。
報告№107-4530 報告№107-0227 | 分析№107-01164 分析№107-01225 | 107-01225 | を確認する。分析の結果、を示す粘度、水分、全酸価、IR、RBOTの各データは良好でした。尚、RBOTがminと新油値に比較して％となっていました。今後、劣化速度が加速し、基油の劣化が進行することが懸念されるため、ヶ月以内に再度分析を実施し、油の劣化状況を確認することを推奨します。但し、無添加タービン油が混入した場合も、このようなRBOTの変化が確認されますので、現在発電所で補充用として使用している新油があれば、その新油のIR分析を実施し、油種に間違えがないかを確認することを推奨します。
報告№108-5071 報告№110-00397 | 分析№108-02721 分析№110-001824 | 110-001824 | 潤滑油は継続続使用可能な状態にあるものの、今後は障害予防を目的に以下の対策を推奨します。追加分析消泡性能が低下した場合、ギヤ歯面での油膜形成に影響が出て摩耗の発生が進展することがあります。今後は消泡性能低下の影響により摩耗が進展する可能性がありますので、フェログラフィーおよびSOAPを追加することを推奨します。分析周期の短縮今後、全酸価の上昇が予測されますので、同様に分析周期を短縮して傾向監視を強化することを併せて推奨します。分析結果全酸価が上昇していました。泡立ち試験の結果、消泡性能が低下していることが確認されました。粘度粘度はmm/sと新油値mm/sに比較して、粘度変化率は-.％で、当社推奨の管理限界値である±％以内にあり、良好と判断します。泡立ち試験泡立ち試験は-と新油に比較して高い値でした。水分は.ppmと当社推奨の管理限界値の以下であり、良好と判断します。全酸価全酸価は.mgKOH/gと新油値.mgKOH/gに比較して高いものの、IRの結果で油劣化の兆候を示すカルボン酸の吸収が確認されていないことから、良好と判断します。
報告№105-6050 報告№107-0445 | 分析№105-01529 分析№107-02574 | 107-02574 | 今回の採油は、ドレンバルブから機器停止中に実施しているため、油中粒子が均一に分散している油循環中に比較し沈降の影響を受け、分析データが高濃度に出る可能性があると思われます。今回の分析は以上のことを踏まえて結果を検討しました。分析の結果、摩耗の状況を知るために実施したSOAP／D-SOAP及びフェログラフィーの各データに変化はなく、前回と同じタイミングで採油が実施されていたとすると、摩耗は安定しており、ギヤは継続使用可能と判断できます。また、沈降の影響を受ける採油状況にもかかわらず、μm以下の微小な摩耗粒子が支配的であることからも判断できました。これらのことは、前回に比較して計数汚染度は等級に変化がなく、SOAP／D－SOAPの鉄濃度に大きな変化はないこと異常摩耗の早期発見パラメータであるフェログラフィーのIs値がの乗と良好の範囲にあり、摩耗粒子形態観察の結果、ギヤ歯面の微小な疲労摩耗粒子が多く観察されたこと以上のことから判断しました。機器の潤滑状態をより正確に知るには、粒子の沈降の影響を極力抑え、油中粒子が均一な分散状態に近い状態での採油が望ましく、そのため対象機器の運転中、または停止直後に採油を実施されることを推奨します。尚、バックラッシの増加量を分析結果から計算し、CBMによる傾向監視に役立てる事が出来ますので、構造が確認できる図面、ギヤの形式、歯形、モジュール、歯数、回転数、増速比、歯幅をお知らせ下さい。計算結果を報告します。
|  | 113-001491 | 主ポンプC側軸受は使用可能な状態であり、分解点検で軸受部品を交換する必要はないと判断します。定期的なトライボ診断実施今後の適切な分解点検時期を見出すためにも、定期的な分析による傾向監視により、軸受の潤滑と摩耗の進行状態を確認するよう推奨します。はフェログラフィーおよびSOAP-Tの結果から総合的に判断した結果、継続使用は可能ですが、今後の摩耗進行を確認するためにも傾向管理が有用と考えます。フェログラフィー【定性分析：摩耗粒子および摩耗形態観察】観察された代表的な摩耗粒子は、以下の通りでした。シビア粒子・潤滑状態がやや厳しい凝着摩耗により発生。金属潤滑部が局部的に油膜切れを起していると考えられます。黒錆・潤滑状態がやや厳しい凝着摩耗により発生。局部的に金属接触が厳しく、且つ、高い摩擦熱が発生していると考えられます。シビア粒子は凝着摩耗に分類されます。この摩耗粒子は、軸受軌道面で凝着、破断を繰り返し、この過程で生じる移着粒子が成長して摩耗粒子となります。そのため、軸受軌道面では局部的に油膜切れが発生していることを示しています。この状態が継続した場合、摩耗粒子のサイズは徐々に大型化していき、設備の損傷に至る場合がありますので、傾向監視が必要です。黒錆は、凝着摩耗に分類されます。この摩耗粒子は、油膜切れによる軸受軌道面での金属同士の接触時に起こる高い摩擦熱によって鉄が酸化され発生します。この状態が継続した場合、軸受軌道面で焼付が発生し、設備の損傷に至る場合があります。Iカップリング発光分光分析【SOAP-T】検出された金属元素から発生箇所を推定すると、以下の通りでした。鉄、鉛、銅、クロム、アンチモン、錫・軸受等リン、亜鉛、カルシウム、バリウム、アルミニウム、ケイ素、ナトリウム、マグネシウム、モリブデン・添加剤、増ちょう剤、外部混入異物銅が比較的高い値であり、銅を使用した箇所の摩耗が懸念されます。転がり軸受の場合、保持器で銅を使用していることがあり、本軸受の保持器が銅である場合、今後、摩耗が進行することで転動体とのギャップが大きくなると共に振動が増大し、摩耗の進行につながることが懸念されます。
報告№106-0436 | 分析№106-02491 | 106-02491 | トライボ診断により、機器軸受の潤滑状態、潤滑油の劣化状態を診断する。分析の結果、全てのデータが良好であることから、潤滑状態は良好と判断します。
報告№108-5071 報告№111-00598 | 分析№108-02721 分析№111-002811 | 111-002811 | 潤滑油は継続使用可能な状態にあると判断します。但し、消泡性能が低下していることから、以下の対策を推奨します。追加分析消泡性能が低下した場合、ギヤ歯面での油膜形成に影響が出て摩耗が進展することがありますので、フェログラフィーおよびSOAP-Tを追加して摩耗により発生する油中金属濃度や潤滑状態を確認することを推奨します。泡立ち試験泡立ち試験の結果は、一般的には消泡性能が低下していると判断できる値の-でしたが、前回同様に新油値の-であるのに比較して高い値であったことから、消泡性能が低下していることが分かりました。今後の使用状況によっては油の酸化劣化が進行したり、ギヤ歯面およびベアリング軌道面で油膜切れが発生したりする場合があるため、消泡剤の添加による消泡性能の改善など何らかの対応が必要になると思われます。分析結果泡立ち試験の結果、消泡性能が低下していました。粘度粘度はmm/sと新油値mm/sに比較して、粘度変化率は-％で、当社推奨の管理限界値である±％以内にあり、良好と判断します。泡立ち試験泡立ち試験は-と新油値に比較して高い値でした。水分はppmと当社推奨の管理限界値の以下であり、良好と判断します。全酸価全酸価は.mgKOH/gと新油値.mgKOH/gに比較して高いものの、IRの結果で油劣化の兆候を示すカルボン酸の吸収が確認されていないことから、良好と判断します。
報告№108-0227 報告№110-00732 | 分析№108-01664 分析№110-003402 | 110-003402 | 【評価：B＋】Iカップリング発光分光分析供試のタービン油を分析した結果、検出された金属元素は、油中金属濃度の結果表に示すように、鉄、銅、亜鉛、カルシウム、ナトリウムが検出されました。これらの検出された金属元素から発生箇所を推定すると鉄、銅・軸受等亜鉛、カルシウム、ナトリウム・外部混入異物であると思われます。このうち、機械部品が摩耗したと思われる元素はのグループです。フェログラフィー異常摩耗の早期発見パラメータとして摩耗粒子を定量化して評価するフェログラフィーのIs値は、潤滑状態が正常なの乗でした。摩耗粒子の形態で比較的多く観察された粒子は、潤滑状態が正常な場合に発生する摩耗粒子、金属潤滑部が局部的に油膜切れを起して発生する鉄系および銅系シビア粒子でした。このような摩耗粒子が観察された場合には、潤滑部では正常なマイルド摩耗、やや厳しい摩耗形態の凝着摩耗が発生ししていることが分かります。銅を使用した箇所の摩耗が確認されました。すべり軸受で銅を使用した箇所は、例えば、オイルリングなどが考えられます。オイルリングであった場合、オイルリングと主軸間、またはオイルリングと軸受台金側面との間で摩耗が発生していると思われます。このような場合、オイルリングと主軸の間で摩擦が低下したり、台金との摩擦が増大するなどの影響でオイルリングが円滑に回転し難い状況が発生します。その結果、潤滑油のかき揚げ量が減少し、軸受摺動面で油膜切れを引き起こす可能性があります。【評価：A】計数汚染度、重量汚染度は良好でした。【評価：A】粘度、水分、全酸価、IRの各データは良好でした。【評価：B＋】軸受および潤滑油は継続使用可能な状態にあると判断します。但し、摩耗の進行が懸念されるため、以下の対策を推奨します。定期的な分析摩耗の進行を監視するため、定期的に分析を実施し、摩耗の進行状況を確認することを推奨します。銅を使用した箇所の確認軸受で銅を使用した箇所がないかを確認することを推奨します。
報告№109-09094 報告№110-00627 | 分析№109-000895 分析№110-002762 | 110-002762 | は良好と判断します。尚、RBOTがminと新油値のminに比較してmin減少していました。このまま継続使用した場合、この減少傾向から限界値に到達するのは、別紙図RBOTの減少傾向に示すように年月と推定されました。残りの継続使用期間は、約年ヶ月であると予測されます。潤滑油は継続使用可能な状態にあると判断します。≪状態監視とパラメータ≫分析の目的および各分析のパラメータは以下の通りです。特性低下目的：油の分析結果から、や劣化傾向ならびに添加剤の消耗程度、残存寿命などを確認する。粘度JISK全酸価JISK赤外線吸収スペクトルJISK酸化安定度試験JISK汚染目的：油の分析結果から、砂塵あるいは水・異種油などによるや、異物混入の有無を確認する。水分JISK計数汚染度JISB重量汚染度JISB光学顕微鏡観察摩耗目的：油中の摩耗粒子を分析する事により、回転・摺動部の潤滑状態、摩耗劣化の程度、余寿命などを解析する。摩耗診断電子顕微鏡観察JISKX線マイクロアナリシス油中金属濃度）JISK≪分析結果≫特性低下粘度：良好粘度値mm/sの新油値mm/sに対する変化率は+.％であり、当社推奨の管理限界値±％以内に留まっています。全酸価：良好全酸価.mgKOH/gは新油値の.mgKOH/g以内にあることから、問題は無いと判断します。赤外線吸収スペクトル：良好酸化安定度試験：良好酸化安定度試験の結果、数値minは当社推奨の管理限界値min以上に留まっており、現時点での使用は可能と判断します。汚染水分：良好水分値.ppmは当社推奨の管理限界値以内に留まっています。計数汚染度：今回は実施していません。重量汚染度：今回は実施していません。光学顕微鏡観察：今回は実施していません。摩耗摩耗診断電子顕微鏡観察・X線マイクロアナリシス：今回は実施していません。油中金属濃度：今回は実施していません。
報告№109-09166 報告№109-09166 | 分析№109-001367 分析№109-001367 | 109-001367 | 分析の結果、前回に比較して異常摩耗の早期発見パラメータであるフェログラフィーのIs値がのマイナス乗と変化がなく、観察された摩耗粒子は、前回同様に微小な疲労摩耗粒子が支配的であることから、本軸受は継続使用可能と判断します。これらのことは、前回に比較して計数汚染度はランク増加し、摩耗粒子の形態観察の結果、微小な疲労摩耗粒子が多く観察されたものの、SOAP／D-SOAPの鉄濃度に変化はなく、異常摩耗の早期発見パラメータであるフェログラフィーのIs値がのマイナス乗と良好の範囲にあること以上のことから判断しています。計数汚染度は当社推奨の管理限界値に到達しています。計数汚染度は当社推奨の管理限界値に到達しています。計数汚染度はNAS級と当社推奨の管理限界値のNAS級に到達しています。重量汚染度はmg/mlとなっています。重量汚染度はmg/mlとなっています。機器の潤滑状態フェログラフィーの結果、微小な疲労摩耗粒子が多く観察されています。SOAPの結果、鉄が検出されています。SOAPの結果、摩耗により発生する鉄、油の添加剤成分であるリン、亜鉛が検出されています。D－SOAPの結果、鉄が検出されています。D－SOAPの結果、摩耗により発生する鉄が検出されています。フェログラフィーの結果、微小な疲労摩耗粒子が多く観察されています。フェログラフィーの結果、異常摩耗の早期発見パラメータであるIs値がのマイナス乗と良好の範囲にあるものの、摩耗粒子の形態観察の結果、微小な疲労摩耗粒子が多く観察されています。
報告№107-0366 報告№109-09365 | 分析№107-01900 分析№109-002485 | 109-002485 | 濾過前の試料油を分析した結果、粘度がmm/sと新油のmm/sに比較して、粘度変化率は+％で、処置領域にありました。FBKタービンとJOMORIXタービンFをおおよそ：の混合割合で使用しているため異常ではなく、本試料油は継続使用可能と判断します。
報告№109-09136 報告№113-00257 | 分析№109-001160 分析№113-000975 | 113-000975 | 分析の結果、は良好な範囲にあり、汚染度は高濃度の部分を採油したにもかかわらず、清浄な状態にあることから、継続使用可能な状態にあると判断します。増速機増速機は継続使用可能な状態にあると判断しますが、SOAPで鉄が検出されたことから、ギヤおよび軸受で摩耗が発生していると推定されるため、に示す対策を推奨します。分析項目の追加SOAPの結果から鉄が検出されていることから、ギヤおよび軸受で摩耗が発生していると推定されます。今後、摩耗が進行することが懸念されるため、次回の分析ではフェログラフィーを追加することを推奨します。はSOAP／D-SOAPの結果から総合的に判断した結果、継続使用は可能ですが、今後の機器の機能を確認するためにも傾向管理が有用と考えます。Iカップリング発光分光分析【SOAP／D-SOAP】検出された金属元素から発生箇所を推定すると、以下の通りでした。検出された金属元素 分類 鉄、錫、亜鉛 ギヤ・軸受等 リン 添加剤 カルシウム、アルミニウム、ケイ素、ナトリウム 外部混入異物 計数汚染度は、NAS級と当社推奨の管理限界値以下であり、良好でした。粘度、水分、酸価の各データは、良好でした。
報告№109-09136 | 分析№109-001160 | 114-000998 | 潤滑油は汚染度が高く、この油中の汚染物が潤滑部に噛み込むことによる摩耗の進行が懸念されます。対象設備は継続使用可能な状態にあると判断しますが、今後の摩耗推移を確認するためにも傾向監視を継続することが有効です。更油油中の汚染度が高いことから、摩耗粒子や異物などの夾雑物が潤滑面に噛みこむことによる摩耗の進行が懸念されます。定期的な分析今後の凝着摩耗の推移を監視するため、定期的な分析実施を推奨します。新油の分析粘度、酸価は、油の性能を評価するパラメータの一種です。油の性能低下は、新油との比較が必要なことから、使用油の油名確認および新油の分析による比較評価を推奨します。異常摩耗の早期発見のパラメータであるIs値は、レベルと正常です。但し、潤滑部の摩耗が認められたため、定期的に潤滑油分析を実施し、摩耗推移を監視することが有用と考えます。フェログラフィーで比較的多く観察された粒子は、以下の通りです。正常な摩耗粒子・潤滑状態が正常なマイルド摩耗により発生。黒錆・潤滑状態がやや厳しい凝着摩耗により発生。局部的な厳しい金属接触と高い摩擦熱が発生していたことを示します。黒錆は、摩擦面が将来的に異常摩耗へ進展する可能性を示唆しているため、傾向監視が有用と思われます。詳細は、別紙傾向監視が必要な摩耗粒子をご覧ください。計数汚染度はNAS級と当社推奨の管理限界値に到達していました。水分は良好です。粘度粘度はmm/sでした。油名が不明であることから新油値との比較評価できませんでした。仮にISOVGとすると規格内にありますが、新油との比較による評価を推奨します。酸価は.mgKOH/gでした。油名が不明であることから新油値との比較評価ができないため、新油の分析実施を推奨します。
報告№108-5071 報告№111-00152 | 分析№108-02721 分析№111-000776 | 111-000776 | 潤滑油は継続続使用可能な状態にあるものの、今後は障害予防を目的に以下の対策を推奨します。追加分析消泡性能が低下した場合、ギヤ歯面での油膜形成に影響が出て摩耗の発生が進展することがあります。今後は消泡性能低下の影響により摩耗が進展する可能性がありますので、フェログラフィーおよびSOAP-Tを追加して摩耗状況を確認することを推奨します。分析結果泡立ち試験の結果、消泡性能が低下していることが確認されました。粘度粘度は.mm/sと新油値mm/sに比較して、粘度変化率は-％で、当社推奨の管理限界値である±％以内にあり、良好と判断します。泡立ち試験泡立ち試験は-と新油に比較して高い値でした。水分は.ppmと当社推奨の管理限界値の以下であり、良好と判断します。全酸価全酸価は.mgKOH/gと新油値.mgKOH/gに比較して高いものの、IRの結果で油劣化の兆候を示すカルボン酸の吸収が確認されていないことから、良好と判断します。
報告№104-0378 報告№105-4520 | 分析№104-02669 分析№105-00697 | 105-00697 | 回目の初期試験を実施した結果、潤滑状態は安定し、潤滑油も継続使用が可能と判断します。これらのことは、前回に比較して、計数汚染度は等級に変化はなく、SOAP／D-SOAPの鉄濃度に大きな変化がないこと異常摩耗の早期発見パラメータであるフェログラフィーのIs値が.と良好の範囲にあること以上のことから判断しました。
報告№108-5026 報告№108-5026 | 分析№108-00870 分析№108-00870 | 108-00870 | トライボ診断の結果、泡立ち試験を除く項目は良好でした。泡立ち試験の結果は、-と新油値の-に比較して高い値でした。消泡性能が低下していることが確認されたことから、今後の使用時間によっては、油の酸化劣化が進行したり、ギヤ歯面およびベアリング軌道面で油膜切れが発生したりする場合があるため、消泡剤の添加による消泡性能の改善が必要になると思われます。一方、摩耗粒子の形態観察でμm以下の小さな摩耗粒子が観察され、潤滑状態指数はの乗と濾過設備のない機器であれば正常な潤滑状態にあると判断できる状況でした。但し、ギヤボックスの油系統にはインラインフィルタとオフラインフィルタがあり、μmサイズ以上の粒子の大部分は捕捉され、異常な摩耗状態が発生したとしても正常な潤滑状態にあると誤認してしまう可能性があります。フィルタの捕捉の影響による誤認を避けるため、今後の診断に当たっては、これまでの採油箇所に加え、インラインフィルタやオフラインフィルタの捕捉物も分析し、その結果から潤滑状態を評価することを推奨します。尚、フィルタ捕捉物の分析を実施する際には、フィルタ流量、フィルタ使用時間などの追加情報が必要です。是非ご提供下さい。泡立ち試験の結果、消泡性能が低下していることが確認されました。粘度は良好。粘度はmm/sと新油値mm/sに比較して、粘度変化率は-％で、当社推奨の管理限界値である±％以内にあり、良好と判断する。粘度はmm/sでした。粘度はmm/sでした。粘度指数はでした。粘度指数はでした。泡立ち試験は-でした。泡立ち試験は-と新油に比較して高い値でした。消泡性能が低下していることが確認されました。水分は良好。水分はppmと当社推奨の管理限界値の以下であり、良好と判断します。全酸価は良好。全酸価は.mgKOH/gと新油値.mgKOH/g以内であり、良好と判断します。機器の潤滑状態精密な濾過設備がない機器であれば、潤滑状態指数は正常の範囲にあると判断します。潤滑状態指数は正常の範囲にあると判断します。異常摩耗の早期発見パラメータである潤滑状態指数がの乗と、精密な濾過設備がない機器であれば、潤滑状態指数は正常の範囲にあると判断します。
報告№106-0239 報告№106-0240 | 分析№106-01328 分析№106-01332 | 106-01332 | 本試験は、トライボ診断を実施し、軸受の潤滑状態、汚染状況、油の劣化状態を確認することを目的としました。軸受の潤滑状態分析の結果、転がり軸受の寿命の指標となるフレーキングの発生が確認されていないことから、現在のところベアリングは継続使用可能な状態にあると考えられますが、油中には外部から混入したと思われる鉄錆等の硬い異物が多くみられたことから、今後これらの異物が軸受軌道面に噛み込み摩耗が進行することが懸念されました。ヶ月後に再度分析を実施し、摩耗の進行状況を確認されることを推奨します。油の汚染状況計数汚染度がNAS級以上と当社推奨の管理限界値を超え、重量汚染度はmg/mlでした。油の劣化状態油の劣化状況を確認するために実施した粘度、水分、全酸価、IRの各データが良好であることから、この油は継続使用可能と判断します。
報告№109-09136 報告№112-00680 | 分析№109-001160 分析№112-003146 | 112-003146 | 分析の結果、計数汚染度は当社推奨の管理限界値を超えていました。以下の対策を推奨します。濾過油中の汚染度が高いことから、バルブ類の動作障害やフィルタおよびストレーナの目詰まりが発生することが懸念されるため、濾過を推奨します。油中金属濃度Iカップリング発光分光分析【SOAP/D-SOAP】検出された金属元素から発生箇所を推定すると、以下の通りでした。鉄、亜鉛・シリンダ内壁、ポンプ内部等リン・添加剤カルシウム、ナトリウム・外部混入異物計数汚染度は、前回に比較してNAS級からNAS級にランク上昇し、当社推奨の管理限界値を超えていました。重量汚染度は、.mg/mlから.mg/mlに減少し、良好でした。IRは良好でした。
報告№109-09255 報告№109-09255 | 分析№109-001931 分析№109-001931 | 109-001931 | 今回の採油は、対象設備停止中にドレンプラグから実施しているため、別紙油中粒子の沈降の影響に示すように、油中粒子などの固形物は沈降の影響を受けて分析データが高濃度に出る可能性があることから、このことを踏まえて結果を検討しました。本試料は、高濃度になっていると思われる対象設備停止中のドレンプラグから実施した採油にもかかわらず、分析の結果は全て良好の範囲にあったことから、油は継続使用可能であり、また潤滑状態も正常と判断します。特性低下分析結果は、全項目が良好の範囲にありました。したがって、油の特性低下は認められず良好と判断します。粘度粘度はmm/sと新油値mm/sに対する粘度変化率が-％でした。粘度変化率の推奨管理限界値は、±％以内となっていますが、今回の結果はこの範囲内にあることから、良好と判断します。全酸価全酸価はと新油値.mgKOH/gに比較して若干高くなっているものの、今回の分析結果には劣化の兆候として現れる有機物・有機化合物が確認されていないことから、良好と判断します。酸化安定度酸化安定度は、新油値と比較して十分に残存していることが必要ですが、今回の残存率は新油の％となっており、当社推奨の管理限界値の％以上であったことから、良好と判断します。汚染水分による汚染は確認されず、良好と判断します。水分濃度水分濃度は、当社推奨の管理限界値の以下のppmであり、良好と判断します。摩耗潤滑状態は正常と判断します。異常摩耗の早期発見パラメータであるフェログラフィーのIs値は、潤滑状態が良好と判断できるのマイナス乗であったことから、潤滑状態は正常と判断します。
報告№103-6026 | 分析№103-00691 | 103-00691 | 精点Aを実施した結果、摩耗粒子形態観察でシビア粒子、外部から混入した砂が見られました。今後、これらの摩耗粒子・砂が軸受摺動面に噛み込み摩耗が進行する場合があるため、ヶ月以内に精点Bを実施し、汚染状況及び摩耗の進行状況を確認されることを推奨します。これらのことは、異常摩耗の早期発見パラメータであるIs値が、と良好の範囲にあるものの、摩耗粒子形態観察で、金属接触が厳しい場合に発生するシビア粒子、外部から混入した砂が見られたことから判断しました。
報告№108-0135 報告№108-0135 | 分析№108-00819 分析№108-00819 | 108-00819 | トライボ診断の結果、泡立ち試験を除く項目は良好でした。泡立ち試験の結果は、-と新油値の-に比較して高い値でした。消泡性能が低下していることが確認されたことから、今後の使用時間によっては、油の酸化劣化が進行したり、ギヤ歯面およびベアリング軌道面で油膜切れが発生したりする場合があるため、消泡剤の添加による消泡性能の改善が必要になると思われます。一方、摩耗粒子の形態観察で外部から混入したと思われる鉄錆等が観察されたものの、潤滑状態指数はの乗と濾過設備のない機器であれば、正常な潤滑状態にあると判断できる状況でした。但し、ギヤボックスの油系統にはインラインフィルタとオフラインフィルタがあり、μmサイズ以上の粒子の大部分は捕捉され、異常な摩耗状態が発生したとしても正常な潤滑状態にあると誤認してしまう可能性があります。フィルタの捕捉の影響による誤認を避けるため、今後の診断に当たっては、これまでの採油箇所に加え、インラインフィルタやオフラインフィルタの捕捉物も分析し、その結果から潤滑状態を評価することを推奨します。尚、フィルタ捕捉物の分析を実施する際には、フィルタ流量、フィルタ使用時間などの追加情報が必要です。是非ご提供下さい。泡立ち試験の結果、消泡性能が低下していることが確認されました。粘度は良好。粘度は.mm/sと新油値mm/sに比較して、粘度変化率は+％で、当社推奨の管理限界値である±％以内にあり、良好と判断する。粘度はmm/sでした。粘度はmm/sでした。粘度指数はでした。粘度指数はでした。泡立ち試験は-でした。泡立ち試験は-と新油に比較して高い値でした。消泡性能が低下していることが確認されました。水分は良好。水分はppmと当社推奨の管理限界値の以下であり、良好と判断します。全酸価は良好。全酸価は.mgKOH/gと新油値.mgKOH/g以内であり、良好と判断します。機器の潤滑状態精密な濾過設備がない機器であれば、潤滑状態指数は正常の範囲にあると判断します。潤滑状態指数は正常の範囲にあると判断します。異常摩耗の早期発見パラメータである潤滑状態指数がの乗と、精密な濾過設備がない機器であれば、潤滑状態指数は正常の範囲にあると判断します。
報告№104-0378 報告№105-4514 | 分析№104-02669 分析№105-00513 | 105-00513 | 分析の結果、重量汚染度が当社推奨の管理限界値に到達していました。摩耗粒子形態観察及び光学顕微鏡写真で、外部から混入したと思われる鉄錆・砂が観察されたことから、重量汚染度が高い要因は、外部から混入したと思われる鉄錆・砂と考えられます。混入による影響は直ちにないものの、今後、これらの異物が揚炭機シリンダ、ポンプ摺動部に噛み込み摩耗が進行することが懸念されるため、計画を組んで濾過を実施されることを推奨します。これらのことは、重量汚染度がmg/mlと当社推奨の管理限界値を超えていたこと異常摩耗の早期発見パラメータであるフェログラフィーのIs値がと良好の範囲にあるものの、摩耗粒子形態観察の結果、外部から混入したと思われる鉄錆、砂が観察されたこと以上ことから判断しました。
報告№109-09249 報告№111-00550 | 分析№109-001747 分析№111-002535 | 111-002535 | 潤滑油および軸受は継続使用可能な状態であると判断します。但し、油中の汚染度がやや高く、今後も摩耗の進行を傾向監視するため、以下の対策を推奨します。定期的な分析凝着摩耗の進行を監視するため、定期的に分析を実施し、摩耗の進行状況を確認することを推奨します。フェログラフィー異常摩耗の早期発見パラメータとして摩耗粒子を定量化して評価するフェログラフィーのIs値は、潤滑状態が正常なの乗でした。摩耗粒子の形態で比較的多く観察された粒子は、潤滑状態が正常な場合に発生する摩耗粒子金属潤滑部が局部的に油膜切れを起して発生するシビア粒子局部的に高圧・高温となる場合に発生するフリクションポリマでした。これらの摩耗粒子が観察された場合、潤滑部で発生している摩耗形態は、正常なマイルド摩耗潤滑状態がやや厳しい凝着摩耗であり、そして局部的ではあるものの高圧・高温の箇所が発生していることも分かります。フリクションポリマは、潤滑油が軌道面に押し込められ高圧状態になると同時に、圧縮熱により高温状態になった結果、基油自身が重合反応を起こし生成することが知られています。そのため、高圧高温状態の解消がなされなければ、潤滑油の劣化が進行し、粘度上昇に因る潤滑異常に進展する場合があります。Iカップリング発光分光分析供試の潤滑油を分析した結果、検出された金属元素は、油中金属元素の結果表に示すように、鉄、カルシウム、ナトリウムでした。検出されたこれらの金属元素から発生箇所を推定すると鉄・軸受等カルシウム、ナトリウム・外部混入異物であると思われます。このうち、機械部品が摩耗したと思われる元素はのグループです。汚染粒子数はやや高い値でした。フィルタ表面の異物観察で鉄錆、砂等が観察されたことから、汚染度が高い要因は、摩耗と外部混入異物の影響と思われます。粘度、全酸価、酸化安定度、有機物・有機化合物の各データは良好でした。分析結果特性低下特性低下に係るパラメータの分析結果は良好と判断します。粘度粘度はmm/sと新油値mm/sに対する粘度変化率は+％で、当社推奨の管理限界値である±％以内にあり、良好と判断します。全酸価添加油の全酸価は、油メーカによって初期値が違うため統一した管理基準を設定するのが困難であることから、当社では管理限界値を設定しておらず、新油分析値との比較及び他の分析項目の結果より全酸価の状態判断を行います。その結果、全酸価は.mgKOH/gと新油値.mgKOH/g以内にあり、良好と判断します。酸化安定度酸化安定度はminであり、当社推奨の管理限界値のmin以上であることから良好と判断します。有機物・有機化合物有機物・有機化合物は、IRチャートによる新油分析値との比較の結果、cm-付近に劣化の兆候を示すカルボン酸の吸収が確認されていないことから、良好と判断します。色相はL.であり、新油値のL.に比較して変化はないことから、良好と判断します。汚染に係るパラメータの分析結果は、汚染粒子数はやや高い値でした。水分はであり、当社推奨の管理限界値の以下であることから良好と判断します。汚染粒子数はNAS級であり、当社推奨の管理限界値のNAS級以内にあるものの、やや高い値でした。汚染度物重量は.mg/mlであり、当社推奨の管理限界値のmg/ml以内であることから良好と判断します。摩耗フェログラフィーによる摩耗粒子の観察の結果、潤滑状態が正常な場合に発生する摩耗粒子、金属潤滑部が局部的に油膜切れを起して発生するシビア粒子、局部的に高圧・高温となる場合に発生するフリクションポリマが比較的多く観察されました。異常摩耗の早期発見パラメータであるフェログラフィーのIs値がの乗と良好の範囲にあるものの、摩耗粒子の形態観察の結果、潤滑状態が正常な場合に発生する摩耗粒子、金属潤滑部が局部的に油膜切れを起して発生するシビア粒子、局部的に高圧・高温となる場合に発生するフリクションポリマが比較的多く観察されました。金属濃度SOAP法により金属濃度を測定した結果、金属元素は検出されなかったことから、潤滑箇所で発生する金属接触による摩耗や、外部からの異物などの混入は見られず良好と判断します。金属濃度酸溶解法により金属濃度を測定した結果、潤滑箇所で発生する金属接触によって検出される鉄が、外部から混入したと思われるカルシウム、ナトリウムが共にと僅かに検出されましたが良好と判断します。
報告№105-0049 | 分析№105-00311 | 105-00311 | 濾過前の試料油を分析した結果、重量汚染度がmg/mlとやや不良領域にありました。調速機圧油と同じく、光学顕微鏡写真の結果、黒色の微粒子が多く観察された。分析の結果、D－SOAPで鉄が検出され、摩耗粒子の形態観察の結果、μm以下の微小な粒子が支配的であることから、黒色の微粒子の発生要因が、サーボシリンダ内壁から発生した鉄系摩耗粒子によるものと確認されました。但し、重量汚染度がmg/mlであり、これに対し、D－SOAPで検出され鉄濃度はで、汚染粒子濃度の約％程度であることがわかります。このように、金属成分は検出された汚染粒子濃度の～％程度であり、重量汚染度として計測された中には、金属成分以外の成分を含んでいると考える事が出来ます。更に、光学顕微鏡写真の結果、黒色の微粒子が数μm以下であることから、黒色の微粒子は、金属成分以外で黒色に観察されるものであると考えられました。したがって、黒色の微粒子には、鉄系摩耗粒子の他に油のスラッジや黒色に見える、例えば、カーボン粒子を含んでいる可能性があることが想像されました。油のスラッジは、バルブ類の動作障害の原因となり、カーボン微粒子は、鉄系材料に比較して硬く、濃度が高くなるとサーボシンリンダ摺動面に噛み込み摩耗増大の原因になります。バルブ類の動作障害や摩耗進行等の障害発生に対する弊害を勘案の上、当社清浄分散剤の投与と濾過を実施されることを推奨します。又、光学顕微鏡写真に示すように、粒子サイズがサブミクロンオーダーを含みますので、このサイズを精密に濾過を実施する場合、濾過機の濾過圧力をkgf/cm以下で実施することが必要です。
報告№109-09136 報告№109-09174 | 分析№109-001160 分析№109-001426 | 109-001426 | 分析の結果、異常摩耗の早期発見パラメータであるIs値が良好な領域であるの乗で、発生している摩耗形態はマイルド摩耗と異物の切削作用で発生する切削摩耗であることが分かりました。発生している主な摩耗形態はマイルド摩耗で、この摩耗の形態は機械が正常な摩耗をしている場合に発生する、いわゆる正常摩耗です。この状態は、金属がマイルドに擦られることにより金属表面に摩耗が極めて少ない特殊な表面層が形成され、摩擦表面が平滑な状態となります。この状態が安定である限り摩耗状態は正常であり発生する摩耗粒子は少ないことが分かっています。今回観察された摩耗形態は、このマイルド摩耗が支配的であることから、現在のところ、シリンダおよびピストンリング、クランクメタル等は正常な摩耗の範囲にあり、継続使用可能と判断します。尚、である粘度、水分、全酸価、全塩基価の各データは良好の範囲にあることから、この油は継続使用可能と判断します。
報告№109-09136 報告№111-00149 | 分析№109-001160 分析№111-000758 | 111-000758 | 更油からの使用時間をもとに潤滑油の余寿命を評価したところ、潤滑油は次回定検まで使用可能と判断できました。次回定検時に更油を実施しない場合は、酸化安定度を知るための分析を実施し、余寿命を確認することを推奨します。酸化安定度はminであり、当社推奨の管理限界値のmin以上であることから、良好と判断します。
報告№109-09171 報告№109-09171 | 分析№109-001392 分析№109-001392 | 109-001392 | 分析の結果、観察された摩耗粒子には、異物の噛み込みなどで発生する切削粒子、微小な疲労摩耗粒子、銅合金がやや多く観察されたことから、摩耗形態は、切削摩耗と疲労摩耗が混在し、保持器の摩耗も確認されました。これを反映して異常摩耗の早期発見パラメータであるフェログラフィーのIs値がの乗と高く、潤滑状態が厳しくなりつつあることが分かりました。摩耗形態の中で特に切削摩耗は、異物が混入していない状態に比較して摩耗進行速度が速く注意が必要です。転がり軸受で切削摩耗が発生した場合、切削摩耗により生じた軌道面の損傷が起点となって転がり軸受の寿命となるフレーキングに進展し寿命が分の程度に低下することも知られています。切削摩耗発生の原因となる混入異物が残留している場合、この異物により切削摩耗が継続して発生する可能性があります。また、銅合金が観察されたことから、保持器の摩耗が確認されました。保持器の摩耗が進行した場合、転動体とのギャップが大きくなると共に振動が増し、転がり軸受の寿命の指標となるフレーキングに進展することが懸念されます。このように、潤滑状態に影響のある因子が残っていると思われるため、定期的に分析を実施し、摩耗の進行状況を確認されることを推奨します。次回分析の時期を理論的に求めたところ、最短で約時間となりました。この時間は、油中汚染物が均一になるために必要とする時間であり、この時間を経過すれば、再分析の結果から状態の傾向を確認することが可能となりますので、これを参考に次回分析時期を検討されることを推奨します。尚、を示す粘度、水分、全酸価、IRの各データが良好の範囲にあることから、この油は継続使用可能と判断します。は良好と判断します。粘度は良好と判断します。粘度はmm/sと新油値mm/sに比較して、粘度変化率は-％で、当社推奨の管理限界値である±％以内にあり、良好と判断します。水分は良好と判断します。水分はppmと当社推奨の管理限界値の以下であり、良好と判断します。全酸価は良好と判断します。全酸価は.mgKOH/gと新油値.mgKOH/gに比較して高いものの、IRの結果で油劣化の兆候を示すカルボン酸の吸収が確認されていないことから、良好と判断します。IRの結果、良好と判断します。IRの結果、油劣化の兆候を示すカルボン酸の吸収が確認されていないことから、良好と判断します。計数汚染度は当社推奨の管理限界値を超えています。計数汚染度は当社推奨の管理限界値を超えています。計数汚染度はNAS級以上と当社推奨の管理限界値のNAS級を超えています。重量汚染度はmg/mlとなっています。重量汚染度はmg/mlとなっています。機器の潤滑状態摩耗粒子診断の結果、異物の噛み込みなどで発生する切削粒子、微小な疲労摩耗粒子、銅合金がやや多く観察されています。SOAPによる油中金属濃度の結果、鉄、銅が検出されています。SOAPによる油中金属濃度の結果、鉄、銅、油の添加剤成分であるリン、外部から混入したと思われるアルミニウム、ナトリウム、ケイ素が検出されています。SOAPによる油中金属濃度の結果、鉄、銅、亜鉛が検出されています。SOAPによる油中金属濃度の結果、鉄、銅、亜鉛、油の添加剤成分であるリン、外部から混入したと思われるバリウム、アルミニウム、カルシウム、ナトリウムが検出されています。摩耗粒子診断の結果、異物の噛み込みなどで発生する切削粒子、微小な疲労摩耗粒子、銅合金がやや多く観察されています。異常摩耗の早期発見パラメータであるIs値がの乗と高く、摩耗粒子の形態観察の結果、異物の噛み込みなどで発生する切削粒子、微小な疲労摩耗粒子、銅合金がやや多く観察されています。
報告№101-6220 | 分析№101-02726 | 101-02726 | 精点Bを実施した結果、D－SOAP、フェログラフィーを除く項目は良好でした。前回に比較して、D－SOAPの錫濃度が.ppmからppmに増加していました。フェログラフィーの結果、μm以下のメタルの摩耗粒子が見られました。摩耗粒子の特徴的な形態から、混合潤滑状態にある事が推定されました。混合潤滑状態は、一般に回転が低速であったり、回転体の表面粗さが大きい場合に発生することが知られています。今回の発生が、低速状態が原因なのか、或いは、表面粗さが粗いために発生しているのか特定できません。しかし、メタルは、最近表面を手入れしており、そのことを考えると混合潤滑が発生するのは起動時における低速状態が起因していると考えられます。本軸受の分析は、..から回実施されており、この回のD－SOAPの錫濃度の推移は、別紙図に示すとおりでした。この錫濃度が増加しているのは、..から.の期間でppm、.からの期間で増加していました。この濃度を合わせるととなり、仮に..直前に軸受のメインテナンスを実施しているとすると、現状の平均的な摩耗深さを求めることができます。仮に本軸受の使用開始を..として、平均的な摩耗深さを求めると以下のとおりです。メタルの主成分である錫濃度の合計がと油量から摩耗体積を下式により算出します。摩耗体積＝錫濃度×-×油量×油の密度×÷錫密度＝×-××.×÷.＝.この摩耗体積と軸受の表面積から平均的な摩耗深さを算出します。平均的な摩耗深さ＝摩耗体積÷＝.÷×）＝月日から月日の期間の起動回数が回と分かっておりますので、この間の錫濃度の増加量から、＃Gと同様に限界起動回数を求めます。月日から月日の期間の錫濃度の増加量は、起動回数は回ですので、この間に摩耗した深さは、.μmと考えられます。又、この期間中の起動回数は回ですので、起動回当りの摩耗速度は.μm／回、起動するたびに.μm摩耗することとなります。更に、メタルの表面粗さを一般的なsとすると、その粗さが摩耗し、鏡面状態になるのは後回と推定されました。限界起動回数＝÷摩耗速度＝÷.＝当社の経験によれば、スラスト軸受の表面積の分の程度が接触する例が多く見られるため、摩耗面積を分のとして、限界起動回数を計算すると回となります。安全をみて、起動回数回になる前の回に到達した時点で精点Bを実施し、限界起動回数を再確認されることを推奨します。
報告№108-0185 報告№108-0185 | 分析№108-01275 分析№108-01275 | 108-01275 | 分析の結果、前回に比較して、D－SOAPで軸受の摩耗を示す錫が増加していたことから、軸受の摩耗が進行していたことが確認されました。一方、D－SOAPで油の添加剤成分であるバリウムが増加し、フィルタ表面の異物観察では表面が茶褐色になっていました。フィルタ表面の異物をIRで解析した結果、炭化水素、エステル、有機酸であるケトンが確認されたものの、油の添加剤成分であるバリウムは確認されませんでした。油の添加剤成分がD－SOAPで検出され、フィルタ表面が茶褐色になっている場合、粘着性のあるスラッジが発生していることが、当社の経験で確認されています。D－SOAPでその他に鉄、軸受の摩耗を示す錫が検出されていることから、今回のフィルタ表面上の茶褐色異物は、スラッジと摩耗粒子の混合物であると思われます。油中の夾雑物を測定する重量汚染度は、当社推奨の管理限界値内にあることから、現在のところ、継続使用可能な状態にあると思われます。但し、今後このバリウム濃度と重量汚染度が増加した場合、注意が必要です。本設備は、夏期は主機の起動停止が頻繁であり、外気の温度が高いことから、粘着性のあるスラッジは析出しにくいですが、冬期は夏期ほど主機の起動停止が多くないため、停止期間中に油温が低下して、スラッジが析出しやすく、軸受表面の静摩擦係数が上昇することにより、起動時のトルクが上昇し、起動開度が増加するなどの影響が発生する場合が考えられるため、今後は定期的に分析し、D－SOAPのバリウム濃度および重量汚染度の増加量、摩耗の進行状況を確認されることを推奨します。これらのことは、前回に比較して、計数汚染度は等級に変化はないもののD－SOAPで軸受の摩耗を示す錫および油の添加剤成分であるバリウムが増加していたこと摩耗粒子の形態観察の結果、外部から混入したと思われる砂が多く観察されたことフィルタ表面の異物観察で表面が茶褐色であること以上のことから判断しました。今後は、軸受メタルの摩耗程度を評価する必要がありますので、次回分析時には、油量、スラストメタルサイズ、回転数、直近のメタル交換からの運転時間、現在の使用油の使用時間をお知らせください。は良好と判断します。粘度は良好と判断します。粘度はmm/sと新油値mm/sに比較して、粘度変化率は+％で、当社推奨の管理限界値である±％以内にあり、良好と判断します。水分は良好と判断します。水分は.ppmと当社推奨の管理限界値の以下であり、良好と判断します。全酸価は良好と判断します。全酸価は.mgKOH/gと新油値.mgKOH/gに変化はなく、良好と判断します。IRの結果、良好と判断します。IRの結果、油劣化の兆候を示すカルボン酸の吸収が確認されていないことから、良好と判断します。RBOTの結果、良好と判断します。RBOTはminと当社推奨の管理限界値のmin以上であり、良好と判断します。計数汚染度はやや高い値でした。計数汚染度はやや高い値でした。計数汚染度はNAS級と当社推奨の管理限界値のNAS級以内にあるものの、やや高い値でした。重量汚染度は良好と判断します。重量汚染度はmg/mlと当社推奨の管理限界値のmg/ml以内であり、良好と判断します。機器の潤滑状態D－SOAPの結果、前回に比較して軸受の摩耗を示す錫および油の添加剤成分の析出により発生したバリウムが増加していました。摩耗粒子の形態観察の結果、外部から混入したと思われる砂が多く観察されました。SOAPの結果、軸受の摩耗を示す錫が検出されました。SOAPの結果、軸受の摩耗を示す錫がppm、油の添加剤成分であるバリウムがppm、外部から混入したと思われるケイ素がppm検出されました。D－SOAPの結果、軸受の摩耗を示す錫および油の添加剤成分であるバリウムが検出されました。D－SOAPの結果、鉄が、銅、アンチモンが、軸受の摩耗を示す錫がppm、油の添加剤成分であるバリウムがppm、外部から混入したと思われるカルシウム、ナトリウムが検出されました。フェログラフィーの結果、外部から混入したと思われる砂が多く観察されました。異常摩耗の早期発見パラメータであるフェログラフィーのIs値が×のマイナス乗と良好の範囲にあるものの、摩耗粒子の形態観察の結果、外部から混入したと思われる砂が多く観察されました。
報告№106-0209 報告№106-0222 | 分析№106-01157 分析№106-01261 | 106-01261 | 本トライボ診断は、軸受の潤滑状態、汚染状況、油の劣化状態を確認することを目的としました。軸受の潤滑状態ベアリング転動面および外輪とベアリングケース間で発生したμm以下の微小な疲労摩耗粒子、高温・高圧下で発生するフリクションポリマが比較的多く観察されました。現在のところ、ベアリングは継続使用可能な状態あると判断できますが、今後転がり軸受の寿命の指標となるフレーキングへの進展が懸念されるため、ヶ月後に再度トライボ診断を実施し、摩耗の進行状況を確認することを推奨します。汚染状況計数汚染度がNAS級以上と当社推奨の管理限界値を超え、重量汚染度が.mg/mlでした。油の劣化状態油の劣化状況を確認するために実施した粘度、水分、全酸価、IRの各データが良好であることから、この油は継続使用可能と判断します。
報告№109-09136 報告№111-00374 | 分析№109-001160 分析№111-001773 | 111-001773 | 軸受は継続使用可能な状態にあると判断します。前回に比較してSOAP／D－SOAPの結果で、鉄および錫濃度に大きな変化はなく、異常摩耗の早期発見パラメータであるフェログラフィーのIs値がのマイナス乗と良好でした。前回に比較して計数汚染度はNAS級からNAS級にランク減少し、良好でした。分析結果は良好と判断します。計数汚染度計数汚染度はNAS級と当社推奨の管理限界値のNAS級以内にあり、良好と判断します。重量汚染度は.mg/mlと当社推奨の管理限界値のmg/ml以内にあり、良好と判断します。機器の潤滑状態機器の潤滑状態は正常と判断します。SOAPSOAPの結果、油の添加剤成分であるリンが検出されました。摩耗により発生する鉄および錫は検出されていないことから、良好と判断します。D－SOAPD－SOAPの結果、摩耗により発生する錫が検出されました。フェログラフィー異常摩耗の早期発見パラメータであるフェログラフィーのIs値がのマイナス乗と良好の範囲にあり、潤滑状態は正常と判断します。
報告№107-6562 報告№107-6562 | 分析№107-02261 分析№107-02261 | 107-02261 | トライボ診断の結果、泡立ち試験を除く項目は良好でした。泡立ち試験の結果は、一般的には消泡性能が低くいと判断できる値の-ですが、新油値の-と同レベルにあったため、良好と判断します。一方、摩耗粒子の形態観察の結果、ギヤ歯面の摩耗で発生したと推定される～μmサイズの摩耗粒子が観察されました。ギヤボックスの油系統にはインラインフィルタとオフラインフィルタがあり、μmサイズ以上の粒子の大部分は捕捉されていると考えられます。それにもかかわらず、～μmのやや大型の摩耗粒子が確認されており、ギヤ歯面ではやや厳しい潤滑状態が発生している可能性があると思われました。今後さらに摩耗が進行することが懸念されるため、ヶ月以内に再度分析を実施し、摩耗の進行状況を確認することを推奨します。尚、油中摩耗粒子は、インラインフィルタやオフラインフィルタに捕捉され、異常な摩耗状態が発生したとしても正常な潤滑状態にあると誤認してしまう可能性が考えられます。これを避けるため、今後の診断に当たっては、これまでの採油箇所に加え、インラインフィルタやオフラインフィルタの捕捉物も分析し、その結果から潤滑状態を評価することを併せて推奨します。フィルタ捕捉物の分析を実施する際には、フィルタ流量、フィルタ使用時間などの追加情報が必要です。是非ご提供下さい。泡立ち試験の結果、消泡性能が低いと判断できる値であるものの、新油と同レベルにありました。粘度は良好。粘度はmm/sと新油値.mm/sに比較して、粘度変化率は-.％で、当社推奨の管理限界値である±％以内にあり、良好と判断する。粘度はmm/sでした。粘度はmm/sでした。粘度指数はでした。粘度指数はでした。泡立ち試験は-でした。泡立ち試験は-と新油と同レベルにあり、消泡性能が新油と同レベルにあることが確認されました。水分は良好。水分はppmと当社推奨の管理限界値の以下であり、良好と判断する。全酸価は良好。全酸価は.mgKOH/gと新油値.mgKOH/gに比較して高いものの、IRの結果で、劣化の兆候が確認されなかったことから、良好と判断します。機器の潤滑状態摩耗粒子の形態観察の結果、ギヤ歯面の疲労摩耗で発生したと推定される～μmサイズの摩耗粒子が観察されました。～μmサイズの疲労摩耗粒子が観察されました。異常摩耗の早期発見パラメータである潤滑状態指数がの乗と正常な範囲にあるものの、摩耗粒子の形態観察の結果でギヤ歯面の疲労摩耗で発生した～μmサイズの摩耗粒子が観察されました。
報告№109-09136 報告№110-00436 | 分析№109-001160 分析№110-001971 | 110-001971_date110118 | 潤滑油および転がり軸受はフレーキングが確認されていないことから、継続使用可能な状態にあるものの、すべり軸受の摩耗が進行することが懸念されるため、以下の対策を推奨します。スラスト軸受は、摺動面が鏡面状態になっている箇所があり、安定した油膜が形成されにくい状態になっていると思われます。AHは、極めて低速で回転することから油膜が形成し難く、摩耗の進行を回避するのは困難と思われますので、定期的な分析により傾向監視することを推奨します。
報告№109-09514 報告№109-09514 | 分析№109-003222 分析№109-003222 | 109-003222 | ・摩耗状態油中金属分析の結果、潤滑油中からは鉄、亜鉛、ケイ素が検出されました。検出されたこれらの元素は、粒子の観察結果およびSEM・XMAの結果から外部から混入したと思われる鉄錆、砂等であることが分かりました。異常摩耗の早期発見パラメータであるフェログラフィーのIs値がの乗と良好の範囲にあり、且つ、転がり軸受寿命の指標としている摩耗粒子が観察されなかったことから、フレーキングは発生していないと判断できます。・ケイ素の検出ケイ素がppm検出されました。一般に、潤滑油中からケイ素が検出された場合の原因として、油の消泡剤として使用されるシリコン系の添加剤が検出されるフェログラフィーおよびフィルタ表面の異物観察で砂が多く観察され、これが検出されるシリコングリースをシール部に塗布している場合、このシリコングリースが潤滑油に混入して検出されるなどが挙げられますが、今回の原因は、摩耗粒子およびフィルタ表面の異物観察で砂が観察されたことから、の可能性が考えられます。およびについては、分析結果では確認することが出来ませんので、これに関する情報をご提供下さい。・汚染度汚染粒子数、汚染物重量共に当社推奨の管理限界値内にあり、良好と判断します。・粘度、全酸価、酸化安定度、有機物・有機化合物の各データは良好でした。潤滑油および軸受は継続使用可能な状態にあると判断できますが、以下の対策を推奨します。現在のところ、大きな影響はありませんが念のため、ケイ素が混入した原因を確認するため、消泡剤の投与の有無とシリコングリースの混入の可能性の有無についてご確認下さい。特性低下特性低下に係るパラメータの分析結果は良好と判断します。粘度粘度はmm/sと新油値mm/sに対する粘度変化率は+.％で、当社推奨の管理限界値である±％以内にあり、良好と判断します。全酸価添加タービン油については、当社では管理限界値を設定しておらず、新油分析値との比較及び他の分析項目の結果より全酸価の状態判断を行います。その結果、全酸価は.mgKOH/gと新油値.mgKOH/gに比較して若干高くなっていますが、IRチャートに示すように劣化の兆候として現れるカルボン酸などの有機物・有機化合物の発生が確認されていないことから、異常のない値と判断します。酸化安定度酸化安定度はminであり、当社推奨の管理限界値のmin以上であることから、良好と判断します。有機物・有機化合物有機物・有機化合物は、IRチャートによる新油分析値との比較の結果、cm-付近に劣化の兆候を示すカルボン酸の吸収が確認されていないことから、良好と判断します。汚染に係るパラメータの分析結果は良好と判断します。水分はppmであり、当社推奨の管理限界値の以下であることから、良好と判断します。汚染粒子数はNAS級であり、当社推奨の管理限界値のNAS級以内にあることから、良好と判断します。汚染度物重量はmg/mlであり、当社推奨の管理限界値のmg/ml以内であることから、良好と判断します。摩耗フェログラフィーによる摩耗粒子の観察の結果、外部から混入したと思われる鉄錆、砂等が比較的多く観察されました。異常摩耗の早期発見パラメータであるフェログラフィーのIs値がの乗と当社基準値と比較して良好の範囲にあるものの、摩耗粒子の形態観察の結果、外部から混入したと思われる鉄錆、砂等が比較的多く観察されました。電子顕微鏡写真・X線マイクロアナライザー摩耗粒子診断で観察された粒子を電子顕微鏡写真・X線マイクロアナライザーで詳細に観察した結果、鉄、亜鉛を含む粒子が観察されました。金属濃度SOAP法により金属濃度を測定した結果、外部から混入したと思われる亜鉛、バリウム、ケイ素が検出されました。金属濃度酸溶解法により金属濃度を測定した結果、鉄、外部から混入したと思われる亜鉛、カルシウム、バリウムが検出されました。
報告№109-09136 報告№113-00509 | 分析№109-001160 分析№113-002126 | 113-002126_date140203 | 対象設備は継続使用可能と判断します。但し、メタル主成分の錫が微量ですが検出されたことから、以下の対策を推奨します。対策定期的な分析カム、カムロールの摩耗速度が早い可能性が考えられるため、定期的な分析による摩耗推移の監視を推奨します。次回点検でメタルの確認累積錫濃度からメタルの摩耗深さを計算した結果、メタルのオーバーレイが摩耗している可能性があることから、次回点検でメタルの摩耗状態の確認を推奨します。前回に比較して、異常摩耗の早期発見のパラメータであるIs値は-レベルからレベルに低下したものの、摺動部の摩耗が認められたため、定期的に潤滑油分析を実施し、摩耗推移を監視することが有用と考えます。メタルの摩耗程度SOAP-Tの結果、メインメタルやクランクピンメタルの主成分である錫がppm検出されました。前回の分析後から今回分析までの補給油量から、別紙補給量を考慮した金属濃度推定の考え方により、油消費量を考慮して前回から今回までの錫の増加量を計算すると、.ppmとなりました。この錫増加量を前回までの累積錫濃度に積算し、メタルのあたり面がどの程度摩耗したかを求めたところ、平均的な摩耗深さはμmとなりました。一般的にホワイトメタルのオーバーレイ厚さは、薄くてもμm程度となっていますが、計算によって求めた摩耗深さはオーバーレイ厚さを超えていることから、メタルの中には点検を要するものがあると考えられます。カム・カムロールの摩耗カム・カムロールの主成分であるクロムが検出されました。前回の分析後から今回分析までの補給油量から、別紙補給量を考慮した金属濃度推定の考え方により、油消費量を考慮して前回から今回までのクロムの増加量を計算すると、.ppmとなりました。このクロム増加量を前回までの累積クロム濃度に積算し、摩耗体積を求めると、約.cmでした。他号機に比較して高い値であることから、カム・カムロールの摩耗速度が早い可能性が考えられるため、今後のクロム濃度推移の監視を比較的短期間で行うことが有用です。シリンダライナ、ピストンリングの摩耗SOAP-Tで鉄がppm検出され、フェログラフィーで鉄系のシビア粒子が観察されたことから、鉄を主成分とした部品、例えばシリンダライナやピストンリング等が摩耗している可能性があります。前回の分析後から今回分析までの補給油量から、別紙補給量を考慮した金属濃度推定の考え方により、油消費量を考慮して前回から今回までの鉄の増加量を計算すると、ppmとなりました。この鉄増加量を前回までの累積鉄濃度に積算し、摩耗体積を求めると約cmと推定されます。異常摩耗を示す大型摩耗粒子は観察されていないことから、シリンダライナおよびピストンリング等は、継続使用可能な状態にあると判断しますが摩耗量が多いことから、今後の摩耗推移の監視が必要と思われます。粒度分布は.～.μmの範囲にあり、中心粒径は.μmでした。μm以下の粒子が多いことから、燃焼時に発生したすすが主体であると推定されます。
報告№104-0124 報告№105-4535 | 分析№104-00956 分析№105-01121 | 105-01121 | 分析の結果、本軸受は継続使用可能な状態にあると判断します。このことは、異常摩耗の早期発見パラメータであるIs値がの乗と良好の範囲にあることベアリング軌道面から発生した摩耗粒子はマイルドな潤滑状態で発生した摩耗粒子であり潤滑状態は良好な状態で進行していると考えられること鉄濃度から計算したフレーキングの発生面積が内輪軌道面の面積の凡そ.％であること以上のことから判断しました。
報告№107-6000 報告№107-0017 | 分析№107-00010 分析№107-00056 | 107-00056 | 分析の結果、重量汚染度が当社推奨の管理限界値を超えていました。異常摩耗の早期発見パラメータであるフェログラフィーのIs値がの乗と高く、摩耗粒子形態観察でμm未満のラビング粒子、局部的に高圧・高温となる場合に発生するフリクションポリマが多く観察されました。この分析結果から、シリンダ内壁等の摺動部では、摩耗速度が比較的小さいマイルド摩耗と呼ばれる摩耗が発生していることがわかりました。マイルド摩耗の摩耗速度は比較的小さいため、摩耗による機器への影響も小さいと思われることから、機器の継続使用は問題ないと思われます。しかし、油中には、油の添加剤成分の析出により発生したスラッジが確認さており、バルブ類の動作障害等が発生することが懸念されるため、スラッジを溶解し無害化する当社製清浄分散剤TS－の投与と濾過実施を推奨します。一方、SOAPの結果で銅がppm検出されました。検出された銅は、潤滑油添加剤の亜鉛系添加剤の影響で溶出することが知られており、今回の検出は、銅を使用した箇所の溶出によるものと考えられました。銅濃度は、別紙鉱油の酸化に対する金属触媒の影響に示すように銅濃度の増加に伴い酸化速度が速まりますので、酸化劣化の進行状況を油分析により監視されることを併せて推奨します。これらのことは、重量汚染度がmg/mlと当社推奨の管理限界値を超えていたこと異常摩耗の早期発見パラメータであるフェログラフィーのIs値がの乗と高く、摩耗粒子形態観察でμm未満のラビング粒子が多く観察されたことSOAP／D－SOAPで鉄、SOAPで銅が多く検出されたこと以上のことから判断しました。
報告№103-4541 | 分析№103-01828 | 103-01828 | 分析の結果、本機器は継続使用可能な状態にあると判断します。このことは、異常摩耗の早期発見パラメータであるIs値がの乗と正常な範囲にあること観察されている摩耗粒子がマイルド摩耗と呼ぶ、良好な潤滑状態の範囲で発生する摩耗粒子の形態であること検出されたギヤの主成分である鉄がと極微量であり、また、この鉄分がギヤ歯面から発生した鉄分であると仮定し、摩耗の発生がGベベルピニオンとGベベルギヤに集中したとしても、その摩耗深さが.μm程度と推定できることこれらのことから、歯面の摩耗状況は良好の範囲にあると判断しました。但し、油の使用時間はヶ月程度であるのに対して、減速機の累積使用時間が不明であるため、減速機使用開始からのギヤの摩耗量を計算できませんでした。減速機の累積使用時間の記録がございましたら、ご提供下さい。尚、を示す粘度、水分、全酸価、IRの各データが全て良好であることから、この油は継続使用可能な状態にあると判断します。
報告№108-6013 報告№108-0115 | 分析№108-00576 分析№108-00658 | 108-00658 | 汚染度を確認する。分析の結果、計数汚染度がNAS級とやや高い値でした。フィルタ表面の異物観察で鉄錆、砂等の外部混入異物が多く観察されました。今回の採油は対象設備の停止中に排油口から採油を実施しているため、観察されたこれらの異物は、排油口配管内部に残留していた汚染物の可能性が考えられました。汚染度が管理限界値に到達した場合、軸受軌道面に異物が噛み込み切削摩耗に進展することが懸念されます。切削摩耗は異物が混入していない状態に比較して、摩耗進行速度が速く注意が必要です。運転を行うには、油槽内を清浄な潤滑油等で洗浄し、汚染度を清浄な状態にすることが大切です。
報告№109-09136 報告№112-00042 | 分析№109-001160 分析№112-000101 | 112-000101 | 潤滑油および軸受は継続使用可能な状態にあると判断します。前回に比較してSOAP／D－SOAPの結果で、鉄および錫濃度に変化はありませんでした。Is値は異常摩耗の早期発見パラメータのつで、摩耗粒子を定量化するために用います。前回に比較してIs値はのマイナス乗からマイナス乗に低下し、潤滑状態は正常と判断できます。前回に比較して計数汚染度はNAS級から等級に変化はなく、良好でした。．粘度、水分、全酸価、IR、RBOTの各データは良好でした。
報告№104-6015 | 分析№104-00212 | 104-00212 | 分解点検ヶ月後に回目の初期試験を実施した結果、摩耗は安定していると判断します。これらのことは、前回に比較して、計数汚染度はランク上昇しているものの良好の範囲にあり、SOAP／D-SOAPの鉄及び錫濃度に大きな変化がなく、異常摩耗の早期発見パラメータであるフェログラフィーのIs値が、.と良好の範囲にあること以上のことから判断しました。
報告№108-5071 報告№110-00286 | 分析№108-02721 分析№110-001104 | 110-001104 | 前回同様にを示す粘度、水分の各データは良好でした。全酸価は、別紙表および図の全酸価の上昇傾向に示す通り、前回から上昇傾向にありました。現在のところ、IRで油劣化の兆候を示すカルボン酸の吸収が確認されていないことから、現状は使用可能と判断しますが、今後は油の劣化進行に注意が必要です。泡立ち試験の結果は、-と新油値が-であるのに比較して高い値となっていたことから、消泡性能が低下していることが分かりました。今後の使用状況によっては油の酸化劣化が進行したり、ギヤ歯面およびベアリング軌道面で油膜切れが発生したりする場合があるため、消泡剤の添加による消泡性能の改善など何らかの対応が必要になると思われます。潤滑油は継続続使用可能な状態にあるものの、今後は障害予防を目的に以下の対策を推奨します。消泡性能の低下消泡性能が低下した場合、ギヤ歯面での油膜形成に影響が出て摩耗の発生が進展することがあります。今後は消泡性能低下の影響により摩耗が進展する可能性がありますので、フェログラフィーおよびSOAPを追加することを推奨します。全酸価の上昇今後、全酸価の上昇が予測されますので、同様に分析周期を短縮して傾向監視を強化することを併せて推奨します。泡立ち試験の結果、消泡性能が低下していることが確認されました。粘度粘度は.mm/sと新油値mm/sに比較して、粘度変化率は+％で、当社推奨の管理限界値である±％以内にあり、良好と判断します。泡立ち試験泡立ち試験は-と新油に比較して高い値でした。水分はppmと当社推奨の管理限界値の以下であり、良好と判断します。全酸価全酸価は.mgKOH/gと新油値.mgKOH/gに比較して高いものの、IRの結果で油劣化の兆候を示すカルボン酸の吸収が確認されていないことから、良好と判断します。
|  | 113-001152 | 粘度、IR、SOAP-Tの結果で新油と一致しないデータが確認されたことから、異種油の混入または油名の誤りが考えられるため、に示す対策を推奨します。軸受は継続使用可能であるため、分解点検の必要はないと判断します。但し、将来的な摩耗進行の有無を確認するためにも傾向監視を継続することが有効です。異種油の混入、油名の確認および、場合によっては更油分析データから新油と一致しないデータが確認されたことから、異種油の混入または油名が違っている可能性があります。油は設備の条件にあった適正な性能のものを使用することが重要であるため、異種油の混入の有無、油名を再確認することを推奨します。再確認し、現在使用している油が設備の条件に不適正であると判明した場合は、更油を推奨します。定期的なトライボ診断実施定期的な分析を実施することにより、データの変化から異常の兆候を早期に発見することが可能となります。今後懸念される疲労摩耗、凝着摩耗の進行を監視するため、定期的なトライボ診断の実施を推奨します。粘度およびIRで新油と一致しないデータが確認されたことから、異種油の混入または油名の誤りが考えられます。粘度粘度は、.mm/sと新油値のmm/sに比較して粘度変化率が+.％となっており、当社推奨の管理限界値である±％を超えていました。異種油の混入または油名の誤りが考えられます。適正な粘度範囲より高粘度の油を使用した場合、粘性抵抗が増大することにより、油温が上昇して、油劣化の進行に繋がることが懸念されます。水分はppmと当社推奨の管理限界値以下にあり、良好と判断します。酸価・IR酸価劣化の進行度は、酸価およびIRの結果から総合的に判断します。酸価は、.mgKOH/gと新油値以下にあり、IRの結果で油劣化の兆候を示すカルボン酸の吸収が確認されていないことから、油は劣化していないと判断します。但し、IRの結果、新油のIRスペクトルと一致しない箇所が確認されました。異種油の混入、または油名の誤りなどが考えられます。は良好でした。計数汚染度計数汚染度はNAS級と当社推奨の管理限界値NAS級以下であり、良好でした。重量汚染度は.mg/mlと当社推奨の管理限界値mg/ml以下であり、良好でした。光学顕微鏡写真重量汚染度で濾過したフィルタ表面上の夾雑物を光学顕微鏡で観察した結果、金属片、鉄錆、砂等が観察されました。はフェログラフィーおよびSOAP-Tの結果から総合的に判断した結果、継続使用は可能ですが、今後の機器の機能を確認するためにも傾向管理が有用と考えます。フェログラフィー【定量分析：Is値】Is値は異常摩耗の早期発見パラメータのつで、摩耗粒子を定量化するために用います。今回のIs値は、の乗とやや高い値でした。フェログラフィー【定性分析：摩耗粒子および摩耗形態観察】分析結果から観察された代表的な粒子は、以下の通りでした。正常な摩耗粒子・潤滑状態が正常なマイルド摩耗により発生。疲労摩耗粒子・繰返し応力を受けて発生。黒錆・潤滑状態がやや厳しい凝着摩耗により発生。金属接触が厳しく、且つ、高い摩擦熱が発生していると考えられます。観察された摩耗粒子の中でも黒錆は、将来的な摩耗の進行に繋がる可能性を示唆しているため、傾向監視が必要と思われます。黒錆は、凝着摩耗に分類されます。この摩耗粒子は、油膜切れによる摺動面での金属同士の接触時に起こる高い摩擦熱によって鉄が酸化され発生します。この状態が継続した場合、摺動面で焼付が発生し、設備の損傷に至る場合があります。Iカップリング発光分光分析【SOAP-T】検出された金属元素から発生箇所を推定すると、以下の通りでした。鉄、鉛、銅、亜鉛・軸受等リン・添加剤カルシウム、アルミニウム、ナトリウム・外部混入異物SOAP-Tの結果、ご提供頂いた新油シェルモーリナSBで添加剤のリンがppm検出されていますが、本試料油からはリンがppmと低い値で検出されました。このことから、異種油の混入、または油名の誤りなどが考えられます。
報告№111-00058 報告№111-00058 | 分析№111-000327 分析№111-000327 | 111-000327 | は良好と判断します。尚、RBOTがminと新油値のminに比較してmin減少していました。このまま継続使用した場合、この減少傾向から限界値に到達するのは、別紙図RBOTの減少傾向に示すように年月と推定されました。残りの継続使用期間は、約年ヶ月であると予測されます。潤滑油は継続使用可能な状態にあると判断します。≪状態監視とパラメータ≫分析の目的および各分析のパラメータは以下の通りです。特性低下目的：油の分析結果から、や劣化傾向ならびに添加剤の消耗程度、残存寿命などを確認する。粘度JISK全酸価JISK赤外線吸収スペクトルJISK酸化安定度試験JISK汚染目的：油の分析結果から、砂塵あるいは水・異種油などによるや、異物混入の有無を確認する。水分JISK計数汚染度JISB重量汚染度JISB光学顕微鏡観察摩耗目的：油中の摩耗粒子を分析する事により、回転・摺動部の潤滑状態、摩耗劣化の程度、余寿命などを解析する。摩耗診断電子顕微鏡観察JISKX線マイクロアナリシス油中金属濃度JISK≪分析結果≫特性低下粘度：良好粘度値mm/sの新油値mm/sに対する変化率は+.％であり、当社推奨の管理限界値±％以内に留まっています。全酸価：良好全酸価.mgKOH/gは新油値の.mgKOH/g以内にあることから、問題は無いと判断します。赤外線吸収スペクトル：良好酸化安定度試験：良好酸化安定度試験の結果、数値minは当社推奨の管理限界値min以上に留まっており、現時点での使用は可能と判断します。汚染水分：良好水分値ppmは当社推奨の管理限界値以内に留まっています。計数汚染度：今回は実施していません。重量汚染度：今回は実施していません。光学顕微鏡観察：今回は実施していません。摩耗摩耗診断電子顕微鏡観察・X線マイクロアナリシス：今回は実施していません。油中金属濃度：今回は実施していません。
報告№107-4545 報告№109-09131 | 分析№107-02185 分析№109-001125 | 109-001125 | トライボ診断の結果、全てのデータが良好であることから、この油は継続使用可能と判断します。は良好と判断します。粘度は良好。粘度は.mm/sと新油値mm/sに比較して、粘度変化率は-.％で、当社推奨の管理限界値である±％以内にあり、良好と判断します。粘度はmm/sとなっています。粘度はmm/sとなっています。粘度指数はとなっています。粘度指数はとなっています。水分は良好。水分はppmと当社推奨の管理限界値の以下であり、良好と判断します。全酸価は良好。全酸価は.mgKOH/gと新油値.mgKOH/g以内にあり、良好と判断します。
報告№109-09094 報告№110-00627 | 分析№109-000931 分析№110-002915 | 110-002915 | ちょう度値はと新グリース値に比較して低下し、当社推奨の管理下限値であるを超えていることから、硬化していることが分かりました。硬化したグリースを使用した場合、油分の流動性がなくなり、軸受等で良好な油膜が保持されにくくなる可能性があります。有機物・有機化合物試験で検出されたピークには新グリースと異なるピークが検出されました。グリースが硬化していたため、グリースを交換されることを推奨します。IRの結果で新グリースと異なるピークが検出されたことから、グリース名が違うか、或いは、異種グリースが混入した可能性が考えられますので、確認する必要があります。≪状態監視とパラメータ≫分析の目的および各分析のパラメータは以下の通りです。特性低下目的：グリースの分析結果から、グリースの物理的性状や劣化傾向などを確認する。全酸価JISK赤外線吸収スペクトルJISKちょう度JISK滴点JISK摩耗目的：グリース中の摩耗粒子を分析する事により、回転・摺動部の潤滑状態、摩耗劣化の程度、余寿命などを解析する。摩耗診断電子顕微鏡観察JISKX線マイクロアナリシス油中金属濃度）JISK≪分析結果≫特性低下全酸価：良好全酸価mgKOH/gは新油値の.mgKOH/gに比較し高くはあるものの、有機物・有機化合物試験の結果で油劣化の兆候を示すカルボン酸の吸収が見られないことから、問題は無いと判断します。赤外線吸収スペクトル：良好ちょう度：要処置ちょう度値はと当社推奨の管理下限値であるを超えていました。滴点：良好滴点はと新油値のに比較し変化はないことから、問題は無いと判断します。摩耗摩耗診断電子顕微鏡観察・X線マイクロアナリシス：今回は実施していません。油中金属濃度：今回は実施していません。
報告№105-6050 報告№106-0472 | 分析№105-01529 分析№106-02725 | 106-02725 | 今回の採油は、主機停止中にドレンバルブから採油を実施しているため、油循環中の採油に比較して油中粒子が沈降して高濃度になっている部分を採油していると考えられます。したがって、油が循環している状態で採油を実施した場合に比較して、分析データが高くなる可能性があります。今回の分析は以上のことを踏まえて結果を検討しました。分析の結果、摩耗粒子形態観察で前回観察されなかった異物の噛み込みにより発生する切削粒子、外部から混入したと思われる砂が観察されたことから、摩耗形態は切削摩耗であり、摩耗の進行が確認されました。今後更に摩耗が進行することが懸念されるため、ヶ月後に再度分析を実施し、摩耗の進行状況を確認されることを推奨します。これらのことは、前回に比較して、計数汚染度は等級に変化はないものの、SOAP／D-SOAPの鉄濃度が増加したこと異常摩耗の早期発見パラメータであるフェログラフィーのIs値がの乗と良好の範囲にあるものの、摩耗粒子形態観察の結果、異物の噛み込みにより発生する切削粒子、外部から混入したと思われる砂がやや多く観察されたこと以上のことから判断しました。上述しましたように、今回の採油は停止中の採油であるため、循環中の採油に比較してデータが高くなる可能性があります。これは、運転中の採油であったなら今回データより低い値になることが考えられます。したがって、次回採油時には粒子の沈降の影響を極力抑え、油中粒子が均一な分散状態に近い状態で採油が実施できるように、主機運転中、または停止直後に採油を実施されることを推奨します。尚、バックラッシの増加量を分析結果から計算し、CBMによる傾向監視に役立てる事が出来ますので、構造が確認できる図面、ギヤの形式、歯形、モジュール、歯数、回転数、増速比、歯幅をお知らせ下さい。計算結果を報告します。
報告№109-09136 | 分析№109-001160 | 114-000772 | ：Is値がの乗と高く、シビア粒子が観察されました。：重量汚染度が当社推奨の管理限界値を超えていました。：各データは良好でした。
報告№109-09249 報告№111-00550 | 分析№109-001747 分析№111-002550 | 111-002550 | 潤滑油および対象設備は継続使用可能な状態であると判断します。但し、異種油の混入および油名が違う可能性があるため、以下の対策を推奨します。異種油の混入および油名の再確認有機物・有機化合物の結果、新油と異なるピークが確認されたことから、異種油の混入の有無および油名の再確認を推奨します。フェログラフィー異常摩耗の早期発見パラメータとして摩耗粒子を定量化して評価するフェログラフィーのIs値は、潤滑状態が正常なのマイナス乗でした。Iカップリング発光分光分析供試の潤滑油を分析した結果、検出された金属元素は、油中金属元素の結果表に示すように、錫、リン、ケイ素、ナトリウムでした。検出されたこれらの金属元素から発生箇所を推定すると錫・ギヤ・軸受等リン、ケイ素、ナトリウム・外部混入異物であると思われます。このうち、機械部品が摩耗したと思われる元素はのグループです。水分、汚染粒子数、汚染度物重量の各データは良好でした。有機物・有機化合物有機物・有機化合物の結果、新油と異なるピークが確認されたことから、異種油が混入したか、或いは、油名が違う可能性が考えられます。今回の分析結果だけでは異種油の特定は出来ませんが、現状では異種油等の混入が原因となる油の劣化は確認されていませんので、早急な対策を行う必要はないと思われます。分析結果特性低下特性低下に係るパラメータの分析結果は、IRチャートの結果から新油との相違点が確認されたことから異種油の混入、或いは、油名が違う可能性が考えられました。粘度粘度は.mm/sと新油値.mm/sに対する粘度変化率は-％で、当社推奨の管理限界値である±％以内にあり、良好と判断します。全酸価添加油の全酸価は、油メーカによって初期値が違うため統一した管理基準を設定するのが困難であることから、当社では管理限界値を設定しておらず、新油分析値との比較及び他の分析項目の結果より全酸価の状態判断を行います。その結果、全酸価は.mgKOH/gと新油値.mgKOH/gに比較して変化はないことから、良好と判断します。有機物・有機化合物有機物・有機化合物は、IRチャートによる新油分析値との比較の結果、cm-付近に劣化の兆候を示すカルボン酸の吸収が確認されていないことから、良好と判断します。但し、別紙IR吸収パターンの相違から分かるように、新油と異なる有機物・有機化合物の存在が確認されました。色相はL.であり、新油値のL.に比較して変化はないことから、良好と判断します。汚染に係るパラメータの分析結果は良好と判断します。水分はppmであり、当社推奨の管理限界値の以下であることから良好と判断します。汚染粒子数はNAS級であり、当社推奨の管理限界値のNAS級以内であることから良好と判断します。汚染度物重量は.mg/mlであり、当社推奨の管理限界値のmg/ml以内であることから良好と判断します。摩耗運転中における潤滑状態は正常であったものと判断します。異常摩耗の早期発見パラメータであるフェログラフィーのIs値がのマイナス乗と良好の範囲にあったことから、潤滑箇所の潤滑状態は正常と判断します。金属濃度SOAP法により金属濃度を測定した結果、潤滑箇所で発生する金属接触によって検出される錫がppm、外部から混入したと思われるリンがppm、ケイ素がppmと僅かに検出されましたが良好と判断します。金属濃度酸溶解法により金属濃度を測定した結果、潤滑箇所で発生する金属接触によって検出される錫が、外部から混入したと思われるカルシウム、ナトリウムが共にと僅かに検出されましたが良好と判断します。
報告№109-09136 報告№111-00355 | 分析№109-001160 分析№111-001615 | 111-001615_date110921 | フィルタ表面の異物観察で、やや厳しい摩耗により発生した摩耗粒子が確認されており、サーボシリンダ摺動部やポンプ内部などの摩耗が発生している場合もありますので、シリンダドレンから採油を行い、内部の摩耗状態を確認するとともに、ポンプは振動診断などを活用して状態を確認することを推奨します。なお、計数汚染度がやや不良領域にあり、潤滑油を継続使用する場合は、濾過を実施することを推奨します。フェログラフィー異常摩耗の早期発見パラメータとして摩耗粒子を定量化して評価するフェログラフィーのIs値は、の乗と処置の領域にありました。摩耗粒子の形態で比較的多く観察された粒子は、潤滑状態が正常な場合に発生する摩耗粒子、金属接触が厳しく、且つ、摩擦熱が高い場合に発生する黒錆、局部的に高圧・高温となる場合に発生するフリクションポリマでした。これらの摩耗粒子が観察された場合、潤滑部で発生している摩耗形態は、正常なマイルド摩耗と潤滑状態がやや厳しい凝着摩耗であり、そして局部的ではあるものの高圧・高温の箇所が発生していることも分かります。フリクションポリマは、潤滑油が摺動面に押し込められ高圧状態になると同時に、圧縮熱により高温状態になった結果、基油自身が重合反応を起こし生成することが知られています。そのため、高圧高温状態の解消がなされなければ、潤滑油の劣化が進行し、粘度上昇に因る潤滑異常に進展する場合があります。Iカップリング発光分光分析供試のタービン油を分析した結果、検出された金属元素は、SOAPの結果表に示すように、鉄、鉛、クロム、アンチモン、錫、リン、カルシウム、ナトリウムが検出されました。これらの検出された金属元素から発生箇所を推定すると鉄、鉛、クロム、アンチモン、錫・シリンダ内壁等リン、カルシウム、ナトリウム・外部混入異物であると思われます。このうち、機械部品が摩耗したと思われる元素はのグループです。前回に比較して計数汚染度はD級からNAS級にランク減少したものの、やや不良領域にありました。フィルタ表面の異物観察で金属片、鉄錆、砂等が観察されたことから、汚染度が高い要因は、摩耗と外部混入異物の影響と思われます。粘度、水分、酸価、RBOTの各データは良好でした。
報告№108-6013 報告№108-0119 | 分析№108-00576 分析№108-00680 | 108-00680 | 汚染度を確認する。分析の結果、計数汚染度がNAS級と当社推奨の管理限界値に到達していました。フィルタ表面の異物観察で鉄錆、砂等の外部混入異物が多く観察されました。今回の採油は対象設備の停止中に排油口から採油を実施しているため、観察されたこれらの異物は、排油口配管内部に残留していた汚染物の可能性が考えられました。汚染度が管理限界値に到達した場合、軸受摺動面に異物が噛み込み切削摩耗に進展することが懸念されます。切削摩耗は、異物が混入していない状態に比較して、摩耗進行速度が速く注意が必要です。運転を行うには、油槽内を清浄な潤滑油等で洗浄し、汚染度を清浄な状態にすることが大切です。
報告№109-09136 報告№111-00716 | 分析№109-001160 分析№111-003660 | 111-003660 | 粘度および消泡性能の低下が確認されました。今後は障害予防を目的に以下の対策を推奨します。更油、或いは、部分更油粘度が低下していたことから、今後適正な粘度範囲で使用していない場合、ギヤ歯面やベアリング軌道面で油膜切れが発生し、摩耗が進行することが懸念されるため、更油、或いは、部分更油を推奨します。追加分析消泡性能が低下した場合、ギヤ歯面での油膜形成に影響が出て摩耗が進展することがありますので、フェログラフィーおよびSOAP-Tを追加して摩耗により発生する油中金属濃度や潤滑状態を確認することを推奨します。粘度粘度はmm/sと新油値mm/sに比較して、粘度変化率は-.％で、当社推奨の管理限界値である±％を超えていました。今後、適正な粘度範囲で使用していない場合、ギヤ歯面やベアリング軌道面で油膜切れが発生し、摩耗が進行することが懸念されます。泡立ち試験泡立ち試験の結果は、-と新油値が-であるのに比較して高い値となっていたことから、消泡性能が低下していることが分かりました。今後の使用状況によっては油の酸化劣化が進行したり、ギヤ歯面およびベアリング軌道面で油膜切れが発生したりする場合があるため、消泡剤の添加による消泡性能の改善など何らかの対応が必要になると思われます。分析結果粘度および消泡性能が低下していることが確認されました。粘度粘度はmm/sと新油値mm/sに比較して、粘度変化率は-.％で、当社推奨の管理限界値である±％を超えていました。泡立ち試験泡立ち試験は-と新油に比較して高い値でした。水分はppmと当社推奨の管理限界値の以下であり、良好と判断します。全酸価全酸価はmgKOH/gと新油値mgKOH/g以下にあり、良好と判断します。
報告№103-0266 | 分析№103-02514 | 103-02514 | 本試験は、非常用ディーゼル発電機のエンジンオイルのトライボ診断で潤滑状態を診断し、保守に寄与することを目的としました。分析の結果、シリンダライナやピストンリング等の鉄系材料を使用した摩擦面の摩耗油の冷却管等の銅を使用した部分が油の添加剤成分と反応して溶出していると推定されました。鉄系材料を使用した箇所の摩耗体積をSOAPの銅濃度と油量Lから計算すると.cmとなります。エンジン各部の寸法が確認できれば、各部の摩耗程度を検討できますので、可能であればエンジン各部の寸法や材質の情報をご提供下さい。尚、を示す粘度、水分、全酸価、全塩基価を実施した結果、粘度、全酸価は良好の範囲にあるものの、水分が当社推奨の管理限界値を超えており、また、全塩基価も当社推奨の管理限界値以内ではあっても、mgKOH/gと大幅な低下が確認されました。したがって、次回点検時には更油を実施されることを推奨します。
|  | 113-001161 | 粘度、IR、SOAP-Tの結果で新油と一致しないデータが確認されたことから、異種油の混入または油名の誤りが考えられるため、に示す対策を推奨します。減速機減速機は継続使用可能であるため、分解点検の必要はないと判断します。但し、将来的な摩耗進行の有無を確認するためにも傾向監視を継続することが有効です。異種油の混入、油名の確認および、場合によっては更油分析データから新油と一致しないデータが確認されたことから、異種油の混入または油名が違っている可能性があります。油は設備の条件にあった適正な性能のものを使用することが重要であるため、異種油の混入の有無、油名を再確認することを推奨します。再確認し、現在使用している油が設備の条件に不適正であると判明した場合は、更油を推奨します。定期的なトライボ診断実施定期的な分析を実施することにより、データの変化から異常の兆候を早期に発見することが可能となります。今後懸念される疲労摩耗の進行を監視するため、定期的なトライボ診断の実施を推奨します。粘度およびIRで新油と一致しないデータが確認されたことから、異種油の混入または油名の誤りが考えられます。粘度粘度は、mm/sと新油値のmm/sに比較して粘度変化率が-.％となっており、当社推奨の管理限界値である±％を超えていました。異種油の混入または油名の誤りが考えられます。適正な粘度範囲より低粘度の油を使用した場合、潤滑部で油膜切れが発生し、摩耗の進行に繋がることが懸念されます。水分はppmと当社推奨の管理限界値以下にあり、良好と判断します。酸価・IR酸価劣化の進行度は、酸価およびIRの結果から総合的に判断します。酸価は、.mgKOH/gと新油値.mgKOH/g以下にあり、IRの結果で油劣化の兆候を示すカルボン酸の吸収が確認されていないことから、油は劣化していないと判断します。但し、IRの結果、新油のIRスペクトルと一致しない箇所が確認されました。異種油の混入、または油名の誤りなどが考えられます。は良好でした。計数汚染度計数汚染度はNAS級と当社推奨の管理限界値NAS級以下であり、良好でした。重量汚染度は.mg/mlでした。光学顕微鏡写真重量汚染度で濾過したフィルタ表面上の夾雑物を光学顕微鏡で観察した結果、鉄錆、砂等が観察されました。はフェログラフィーおよびSOAP-Tの結果から総合的に判断した結果、継続使用は可能ですが、今後の機器の機能を確認するためにも傾向管理が有用と考えます。フェログラフィー【定量分析：Is値】Is値は異常摩耗の早期発見パラメータのつで、摩耗粒子を定量化するために用います。今回のIs値は、の乗と低い値でした。フェログラフィー【定性分析：摩耗粒子および摩耗形態観察】分析結果から観察された代表的な粒子は、以下の通りでした。疲労摩耗粒子・繰返し応力を受けて発生。フリクションポリマ・局部的に高圧・高温となる場合に発生。Iカップリング発光分光分析【SOAP-T】検出された金属元素から発生箇所を推定すると、以下の通りでした。鉄、鉛、銅、ニッケル、錫・ギヤ歯面、軸受等リン、亜鉛・添加剤カルシウム、アルミニウム、ナトリウム・外部混入異物SOAP-Tの結果、ご提供頂いた新油FBKオイルROで添加剤のバリウムがppm検出されていますが、本試料油からはバリウムが検出されませんでした。このことから、異種油の混入、または油名の誤りなどが考えられます。バックラッシ検出された鉄濃度を基にバックラッシ増加量の計算を行いました。今回、歯車の歯幅、モジュール、歯数、歯車の構成が不明でした。よって、歯幅をmm、モジュールを、太陽歯車、遊星歯車、太陽歯車の歯数をそれぞれ、、の遊星ハスバ歯車と仮定し、バックラッシの増加量を計算しました。その結果、今回検出された鉄がギヤ歯面から、平均的に摩耗して発生していたと仮定した場合、バックラッシの増加量は以下の通りと推定されます。表バックラッシ増加量接触箇所 バックラッシ増加量上限値 バックラッシ増加量 内歯車-遊星歯車 . 約. 遊星歯車-太陽歯車 . 約 バックラッシの初期値が不明であるため、増加量の上限値を適正なバックラッシの最大値と最小値の差としました。今回の推定されたバックラッシ増加量は上限値に比較して十分に小さい値であり、良好であると推定できます。但し、今回の計算は仮定に基づいて行っているため、参考値としてお考え下さい。
報告№107-4543 報告№107-4544 | 分析№107-02132 分析№107-02172 | 107-02172 | トライボ診断の結果、粘度を除く項目は良好でした。粘度は、新油値のmm/sに比較し変化率が-％のmm/sとなっており、当社推奨の管理限界値である±％を超えていました。IRの結果、異種油の混入や劣化の進行が確認されなかったことから、粘度の低下は、潤滑油の製造ロットによる差異、または、潤滑油の分子がせん断作用を受け粘度が低下したことなどが考えられます。現在のところ、本試料油は継続使用可能な状態にありますが、定期的に分析を実施し、粘度の低下および油の劣化の進行状況を確認することを推奨します。尚、補充用として尻労WFに保管している新油がありましたら、ml程度ご提供下さい。新油の粘度をチェックいたします。粘度が当社推奨の管理限界値を超えていました。粘度は当社推奨の管理限界値を超えていました。粘度はmm/sと新油値mm/sに比較して、粘度変化率は-％で、当社推奨の管理限界値である±％を超えていました。粘度はmm/sでした。粘度はmm/sでした。粘度指数はでした。粘度指数はでした。水分は良好。水分はと当社推奨の管理限界値の以下であり、良好と判断します。全酸価は良好。全酸価は.mgKOH/gと新油値.mgKOH/g以内であり、良好と判断します。
報告№102-0274 報告№102-0274 尚、発生したこれらの摩耗粒子は濾過により、清浄に出来ますので、濾過圧力2kgf/cm2以下で濾過することを推奨します。但し、濾過により摩耗の原因を取り除けるものではありませんので、前報で述べた通り、早い段階で摩耗を起こしている原因を究明すると同時に、至急開放点検による摩耗状況の確認が必要と思われます。 | 分析№102-02754 分析№102-02754 | 102-02754 | 分析の結果、前回に比較して、約ヶ月で計数汚染度がNAS級からNAS級にランク上昇し、重量汚染度がmg/mlからmg/mlに上昇しやや不良領域にありました。フェログラフィーの結果、異常摩耗の早期発見のパラメータであるIsが、.と非常に良好の範囲にあるものの、摩耗粒子形態観察でホワイトメタルが多く見られました。又、SOAP及びD－SOAPでメタルの主成分である錫が多く検出されていました。このような場合、NAS等級の測定範囲外のμm未満の粒子が多く発生していると推定できます。μm未満のメタルの摩耗粒子が発生するのは、回転速度が遅くなる主機起動及び停止時に発生します。毎回の錫濃度から、これまで発生した錫濃度を別紙表に示すとおり求めた結果、年月日～年月日のSOAP錫濃度の累積濃度はとなり、この濃度と油量Lからメタルの摩耗深さを計算すると、以下に示すようになります。錫の したがって、メタル表面の粗さをsとすると、平均的な摩耗が深さが前回のμmからμm増加してμmで、前々回の時点で既にメタル表面は、既に鏡面状態になっており、前回から今回までの約ヶ月間で更に摩耗が進行していることが推定されました。
報告№109-09136 | 分析№109-001160 | 113-002625 | 潤滑油は汚染度が高いことから、油中の夾雑物が潤滑部に噛み込むことによる摩耗の進行が懸念されます。対象設備は継続使用可能な状態にあると判断しますが、今後の摩耗推移を確認するためにも傾向監視を継続することが有効です。更油油中の汚染度が高いことから、摩耗粒子や異物等の夾雑物が潤滑面に噛み込むことによる摩耗の進行が懸念されるため、可能であれば更油を推奨します。定期的な分析今後の凝着摩耗の推移を監視するため、定期的な分析実施を推奨します。新油の分析粘度、酸価は、油の性能を評価するパラメータの一種です。油の性能低下は、新油との比較が必要なことから、使用油の油名確認および未使用油の分析による比較評価を推奨します。異常摩耗の早期発見のパラメータであるIs値は、前回のレベルからレベルに低下し、正常です。但し、潤滑部の摩耗が認められたため、定期的に潤滑油分析を実施し、摩耗推移を監視することが有用と考えます。フェログラフィーで比較的多く観察された粒子は、以下の通りです。正常な摩耗粒子・潤滑状態が正常なマイルド摩耗により発生。シビア粒子・潤滑状態がやや厳しい凝着摩耗により発生。極微小領域で油膜切れが発生したことを示します。シビア粒子は、摩擦面が将来的に異常摩耗へ進展する可能性を示唆しているため、傾向監視が有用と思われます。詳細は、別紙傾向監視が必要な摩耗粒子をご覧ください。計数汚染度は前回同様、NAS級を上回っており、当社推奨の管理限界値を超えていました。今後、油中の汚染物が潤滑部に噛み込むことによる摩耗の進行が懸念されます。水分は良好です。粘度粘度はmm/sでした。ISOVG規格内にありますが、新油との比較による評価を推奨します。酸価は.mgKOH/gでした。新油との比較による評価が必要です。
報告№103-6122 | 分析№103-02176 | 103-02176 | 濾過前の試料油を分析した結果、摩耗粒子形態観察でμmサイズのシビア粒子が観察されました。観察されたシビア粒子は、視野に個と少ないため現状の潤滑状態は正常と判断しますが、シビア粒子は金属接触を伴う混合潤滑で発生するため、今後も監視が必要です。混合潤滑状態が局部的に発生した場合でも、その発生状況によっては汚染度を上昇させ、バルブの動作障害を与える汚染度レベルに到達する場合がありますので、念のため、ヶ月後を目安に再度分析を実施し、汚染状況及び摩耗の進行状況を確認されることを推奨します。これらのことは、異常摩耗の早期発見パラメータであるフェログラフィーのIs値が、.と非常に良好の範囲にあるものの、摩耗粒子の形態観察の結果、金属接触が厳しい場合に発生するμmサイズのシビア粒子が観察されたこと以上のことから判断しました。
報告№106-0025 報告№106-0018 | 分析№106-00118 分析№106-00076 | 106-00076 | 分析の結果、計数汚染度が当社推奨の管理限界値に到達し、重量汚染度が当社推奨の管理限界値を超えていました。摩耗粒子形態観察及びフィルタ写真で外部から混入した鉄錆、砂が観察されたことから、汚染度が高い原因は、外部から混入した異物の影響と考えられました。混入による影響は直ちにないものの、今後これらの異物が軸受摺動面に噛み込み摩耗が進行することが懸念されるため、濾過を実施されることを推奨します。また、更油の際にも念のため濾過を実施されることを併せて推奨します。これらのことは、計数汚染度がNAS級と当社推奨の管理限界値に到達し、重量汚染度がmg/mlと当社推奨の管理限界値を超えていたこと異常摩耗の早期発見パラメータであるフェログラフィーのIs値がの乗とやや高く、摩耗粒子形態観察の結果、外部から混入した鉄錆、砂が観察されたことフィルタ写真で外部から混入した鉄錆、砂が観察されたこと以上のことから判断しました。尚、採油前の排油量がドレン配管分であり不足していた可能性も考えられます。今後の採油はドレン配管分の油量の～倍程度行って、採油を実施されることを推奨します。
報告№108-5071 報告№111-00414 | 分析№108-02721 分析№111-001977 | 111-001977 | 潤滑油は継続使用可能な状態にあると判断します。但し、今後は障害予防を目的に以下の対策を推奨します。追加分析消泡性能が低下した場合、ギヤ歯面での油膜形成に影響が出て摩耗の発生が進展することがあります。今後は消泡性能低下の影響により摩耗が進展する可能性がありますので、フェログラフィーおよびSOAP－Tを追加して摩耗により発生する油中金属濃度や潤滑状態を確認することを推奨します。分析周期の短縮今後、全酸価の上昇が予測されますので、同様に分析周期を短縮して傾向監視を強化することを併せて推奨します。全酸価全酸価は、前回の.mgKOH/gから.mgKOH/gに上昇していました。現在のところ、IRで油劣化の兆候を示すカルボン酸の吸収が確認されていないことから継続使用可能と判断しますが、全酸価が上昇し始めていることから今後の劣化進行に注意が必要です。泡立ち試験泡立ち試験の結果は、-と新油値が-であるのに比較して高い値となっていたことから、消泡性能が低下していることが分かりました。今後の使用状況によっては油の酸化劣化が進行したり、ギヤ歯面およびベアリング軌道面で油膜切れが発生したりする場合があるため、消泡剤の添加による消泡性能の改善など何らかの対応が必要になると思われます。分析結果全酸価が上昇していました。泡立ち試験の結果、消泡性能が低下していることが確認されました。粘度粘度は.mm/sと新油値mm/sに比較して、粘度変化率は-％で、当社推奨の管理限界値である±％以内にあり、良好と判断します。泡立ち試験泡立ち試験は-と新油に比較して高い値でした。水分はppmと当社推奨の管理限界値の以下であり、良好と判断します。全酸価全酸価は.mgKOH/gと新油値.mgKOH/gに比較して高いものの、IRの結果で油劣化の兆候を示すカルボン酸の吸収が確認されていないことから、良好と判断します。
報告№109-09136 | 分析№109-001160 | 113-002383 | 対象設備は継続使用可能な状態にあると判断します。但し、今後の摩耗推移を確認するためにも傾向監視を継続することが有効です。定期的な分析今後の摩耗推移を監視するため、定期的な分析実施を推奨します。異常摩耗の早期発見のパラメータであるIs値は、レベルとやや高い値でした。また、潤滑部の摩耗が認められたため、定期的に潤滑油分析を実施し、摩耗推移を監視することが有用と考えます。フェログラフィーで比較的多く観察された粒子は、以下の通りです。正常な摩耗粒子・潤滑状態が正常なマイルド摩耗により発生。切削粒子・異物や金属表面の微小突起による切削摩耗により発生。シビア粒子・潤滑状態がやや厳しい凝着摩耗により発生。極微小領域で油膜切れが発生したことを示します。黒錆・潤滑状態がやや厳しい凝着摩耗により発生。局部的な厳しい金属接触と高い摩擦熱が発生していたことを示します。切削粒子、シビア粒子、黒錆は、摩擦面が将来的に異常摩耗へ進展する可能性を示唆しているため、傾向監視が有用と思われます。詳細は、別紙傾向監視が必要な摩耗粒子をご覧ください。コンロッドメタル、クランクメタルの摩耗SOAP-Tでメタルの主成分である錫がppm、ニッケルが、銅が検出されたことから、コンロッドメタル、クランクメタルが局部的に摩耗していると推定されました。検出されたメタル成分は、現時点では低濃度であることから継続使用に支障がない範囲であると判断しますが、今後、摩耗が進行し異常摩耗に進展することを防止するため、傾向分析による摩耗推移の監視が有用です。詳細は、別紙コンロッドメタル・クランクメタルの摩耗をご覧ください。固形カルシウム化合物の生成SOAP-Tでカルシウムがppm検出されました。この固形カルシウムは、潤滑油に混入した燃焼ガス中の酸成分がカルシウム添加剤と中和反応して生成される比較的硬い化合物のため、摺動面に噛み込み、切削摩耗が進行することが懸念されます。詳細は、別紙固形カルシウム化合物の生成をご覧ください。粘度粘度はmm/sでした。新油との比較による評価が必要です。水分はppmと当社推奨の管理限界値以下であり、良好です。酸価はmgKOH/gでした。新油との比較による評価が必要です。塩基価は.mgKOH/gでした。新油との比較による評価が必要です。
報告№106-0025 報告№106-0492 | 分析№106-00118 分析№106-02856 | 106-02856 | 分析の結果、計数汚染度がNAS級とやや高い値でした。光学顕微鏡写真で金属片、外部から混入したと思われる砂等の異物が多く確認されたことから、汚染度が高い要因は、金属片と外部から混入したと思われる異物の影響と考えられました。観察された金属片や外部混入異物は、採油が機器停止中に排油口から実施されているため、排油配管内部に堆積していた汚染粒子を採取した可能性があります。今回潤滑油を全量抜き取っており、新油を充填する際にはフラッシングを念入りに実施する必要があります。金属片の中には異常な摩耗状態を示す形態の粒子も見られ、を把握する必要があります。今回試料油に対してフェログラフィーおよびSOAP／D－SOAPなどによる精密分析を追加実施されることを推奨します。尚、追加実施による分析で摩耗の発生が確認された場合、更油後も発生し続ける可能性があるため、機器運転再開週間後に再度分析を実施し、摩耗の発生状況を確認することを併せて推奨します。
報告№107-0072 報告№107-0072 | 分析№107-00338 分析№107-00338 | 107-00338 | 今回の採油は、機器停止中にドレンバルブから実施しているため、油循環中に採油した場合に比較し、油中粒子の沈降の影響を受けデータが高濃度に出る可能性があります。今回の分析は以上のことを踏まえて結果を検討しました。分析の結果、計数汚染度、重量汚染度が共に当社推奨の管理限界値に到達していました。今回、汚染度が高くなっている原因は、機器停止中のドレンバルブから採油した影響と思われます。しかし、観察された摩耗粒子には、金属接触が厳しい場合に発生するシビア粒子、外部から混入したと思われる鉄錆がやや多く観察され、また、SOAP／D－SOAPでも鉄、錫が検出されたことから、汚染度が高くなったのは、シャフト、軸受台金、軸受ケース等の鉄系材料を使用した箇所、軸受メタルの摩耗によるものと考えられました。軸受メタルの摩耗は、軸受メタルの主成分である錫がSOAPでppm、D－SOAPで検出されたことから確認できました。メタルの摩耗深さをSOAPの錫濃度ppm、油量Lから下式により算出しました。錫の摩耗体積＝錫濃度×-×油量×.×÷錫密度＝×-××.×÷.＝.平均的な摩耗深さ＝摩耗体積÷摩耗面積×＝.÷×＝.計算の結果、平均的な摩耗深さが.μmとなり、メタル表面粗さをsと仮定すると、メタルの摩耗は僅かであり、継続使用可能と判断します。但し、観察された摩耗粒子に油膜が破断して発生するシビア粒子が観察された事から、今後も摩耗が進行することが考えられるため、夏期ピーク前に再度分析を実施し、摩耗の進行状況を確認することを推奨します。これらのことは、計数汚染度がNAS級、重量汚染度がmg/mlと共に当社推奨の管理限界値に到達していたこと異常摩耗の早期発見パラメータであるフェログラフィーのIs値がの乗とやや高く、摩耗粒子形態観察の結果、外部から混入したと思われる鉄錆、砂がやや多く観察されたことSOAP／D－SOAPの結果、鉄、メタルの主成分である錫が検出されたこと以上のことから判断しました。上述しましたように、今回の採油は停止中の採油であるため、循環中の採油に比較してデータが高目に出る可能性があります。これは、運転中の採油であったなら今回データより小さい値になることが考えられます。したがって、次回採油時には粒子の沈降の影響を極力抑え、油中粒子が均一な分散状態に近い状態で採油が実施できるように、主機運転中、または停止直後に採油を実施されることを推奨します。
報告№107-6026 報告№107-0388 | 分析№107-02108 分析№107-02022 | 107-02022 | 分析の結果、銅を使用した箇所および軸受メタルの摩耗が確認されました。摩耗粒子形態観察で金属接触が厳しい場合に発生するシビア粒子、銅合金が多く観察されたことから、軸受摺動面では厳しい金属接触が発生しています。今後、更に摩耗が進行することに注意が必要です。また、銅を使用した箇所がオイルリングであった場合、動きが悪くなり、油の供給量が減少し、油膜切れが発生する可能性がありますので、オイルリングの回転状況を確認すると共に、ヶ月後に再度分析を実施し、摩耗の進行状況を確認することを併せて推奨します。これらのことは、異常摩耗の早期発見パラメータであるフェログラフィーのIs値がと良好の範囲にあるものの、摩耗粒子形態観察の結果、金属接触が厳しい場合に発生するシビア粒子、銅合金がやや多く観察されたことSOAP／D－SOAPの結果、銅、錫が検出されたこと以上のことから判断しました。尚、トライボ診断は、軸受メタルの表面積と油量の情報をご提供いただければ、摩耗量を求め、その結果から軸受メタルの摩耗状況を定量的に評価することが可能となりますので、情報をご提供下さい。
報告№105-0186 | 分析№105-01256 | 105-01256_○ | トライボ診断により、機器軸受の潤滑状態、潤滑油の劣化状態を診断することを目的としました。分析の結果、観察された摩耗粒子には、非常に小さい領域で油膜切れを起こして発生した凝着摩耗が若干見られるものの、分析結果から求めた機器の潤滑状態、潤滑油の性状が共に良好である事から現在の潤滑状態は良好な潤滑状態にあると判断します。前回と今回の分析結果からメタルの摩耗速度を判断するため、下式で摩耗速度を求め、現時点における平均的な摩耗深さを求めたところ、摩耗の深さは軸受表面から.μmであることが推定されました。y＝×-x＋.・ここでy：平均的な摩耗深さx：運転時間本軸受がこの摩耗速度で、摩耗の限界に到達する時間、いわゆる限界使用時間を試算すると、軸受の表面粗さをsとした場合の余寿命は約万時間になると推定され、摩耗速度が非常に小さいことから潤滑状態は良好な潤滑状態であることがわかります。尚、現在の潤滑状態は、非常に小さな領域の油膜切れで発生している凝着摩耗が若干観察された事から正常であると思われますが、潤滑状態が変わり摩耗形態に変化が生じた場合、摩耗速度も大きくなることもありますので定期的にトライボ診断を実施し、摩耗の進行速度を監視することが必要と判断します。
報告№106-6008 報告№106-5004 | 分析№106-00119 分析№106-00203 | 106-00203 | 精点Aを実施した結果、圧油系統ではサーボシリンダ内壁やポンプ内部で摩耗が発生していることが確認されました。但し、現在のところ摩耗による影響はなく、計数汚染度がNAS級と良好の範囲にあり、現在のところ、継続使用可能と判断できますが、今後更に摩耗が進行し、汚染度が上昇することで、バルブ類の動作障害やフィルタ、ストレーナ等の目詰まりの発生が懸念されるため、ヶ月後に精点Bを実施し、汚染状態及び摩耗の進行状況を確認されることを推奨します。これらのことは、前回に比較して、計数汚染度がNAS級からNAS級にランク上昇したこと異常摩耗の早期発見パラメータであるフェログラフィーのIs値がと良好の範囲にあるものの、摩耗粒子形態観察の結果、金属接触が厳しい場合に発生するシビア粒子がやや多く観察されたことD－SOAPの結果、前回に比較して鉄が.から検出されたこと以上のことから判断しました。
報告№109-09136 報告№109-09143 | 分析№109-001160 分析№109-001178 | 109-001178 | 分析の結果、本軸受は摩耗の発生は確認されているものの、目視で確認できるサイズのフレーキングが発生している可能性は小さく、継続使用可能な状態にあると判断します。これらのことは、異常摩耗の早期発見パラメータであるフェログラフィーのIs値がの乗とやや高いものの、ベアリング軌道面から発生した摩耗粒子はマイルドな状態で発生した摩耗粒子であり、潤滑状態は良好な状態で進行していると考えられること鉄濃度から計算したフレーキングの発生面積が内輪軌道面の面積の凡そ.％であること以上のことから判断しています。
報告№107-0257 報告№107-0267 | 分析№107-01398・1399 分析№107-01433 | 107-01433 | を確認する。分析の結果、粘度、水分、IR、全酸価の各データは良好でした。これらのことは、以下のことから判断しました。粘度は、ISOVGの範囲にあったこと水分は、当社推奨の管理目安である以内にあったことIRの結果、油劣化の兆候を示すカルボン酸の吸収が確認されなかったこと全酸価は、新油データとの比較により判断しますが、今回は新油データとの比較はできませんでした。しかし、IRで油劣化の兆候を示すカルボン酸が確認されなかったことから良好と判断しました。今回は、当社にコスモタービンスーパーEの新油データがないため、前述に示す通り現在の劣化状況を判断しました。今後、更油の時期を検討するためには、新油データとの比較による評価が不可欠ですので、是非新油をご提供下さい。
|  | 114-000546 | 顕微FT-IRの結果、白色固形物のピークがテフロンの一種であるPTFEと特徴的なピークが一致したことから、白色固形物はテフロンであると考えられます。SOAP-Tの結果、ニッケル、ケイ素、ナトリウムが検出されたものの、金属系の添加剤成分は検出されませんでした。滴点はでした。
報告№103-6031 | 分析№103-00730 | 103-00730 | 精点Aを実施した結果、潤滑油使用系統の中で厳しい金属接触が発生していることが判りました。SOAPのデータで軸受主材料の錫が検出されないことと、観察されている摩耗粒子が、炭素鋼の金属接触で発生する摩耗粒子であり、転がり接触に特有の疲労摩耗粒子も観察されていることから、軸受以外の摺動部で発生していることが考えられます。潤滑系統で炭素鋼を使用している箇所は、潤滑ポンプが考えられます。潤滑ポンプで摩耗が発生しているとすれば、異常の兆候としてポンプの振動などが発生しますが、現在のデータでは、大きな振動には至っていないものと思われます。念のため、潤滑ポンプの振動値を測定してください。データからは直ちに異常ではないと判断しますが、今後、摩耗が進行する場合があるため、ヶ月後に精点Bを実施し、摩耗の進行状況を確認されることを推奨します。これらのことは、異常摩耗の早期発見パラメータであるフェログラフィーのIs値が、.と良好の範囲にあるものの、摩耗粒子の形態観察の結果、金属接触が厳しい場合に発生するシビア粒子、疲労摩耗粒子、外部から混入した異物が見られたことから判断しました。
報告№109-09136 報告№113-00756 | 分析№109-001160 分析№113-001507 | 113-001507 | 分析の結果、前回に比較して鉄濃度は減少し、Is値は低下していることから摩耗状態は安定しており、現時点では減速機の状態は健全であると判断します。尚、現時点では良好な状態にあると判断できますが、分解点検の必要性を検討するために、後回分析を行い、本分析結果を含めた合計回のデータが健全な範囲にあるかを確認することが重要です。定期的な分析定期的な分析を実施することにより、データの変化から異常の兆候を早期に発見することが可能となります。将来的な摩耗の進行を監視するため、定期的に分析を実施することを推奨します。は、フェログラフィーおよびSOAP/D-SOAPSOAP-Tの結果から総合的に判断した結果、正常な状態にあると考えられます。フェログラフィー【異常摩耗指数：Is値】Is値は異常摩耗の早期発見パラメータのつで、摩耗粒子を定量化するために用います。前回に比較してIs値はの乗からマイナス乗に桁低下しており、摩耗状態は安定していると考えられます。フェログラフィー【定性分析：摩耗粒子および摩耗形態観察】分析結果から観察された全ての粒子量は少でした。Iカップリング発光分光分析【SOAP-T】検出された金属元素から発生箇所を推定すると、以下の通りでした。鉄、銅、錫、亜鉛・ギヤ、軸受等リン、モリブデン・添加剤カルシウム、アルミニウム、ナトリウム・外部混入異物
報告№103-6045 報告№103-6045 この体積9.8cm3を軸受メタルの摩耗面積で割りますと平均的な摩耗深さとなります。この摩耗面積は当社の経験によれば、スラストメタル面積の約３分の１程度となることが確認されており、軸受の支持面積453.3cm2からスラストメタル面積とパッド枚数6枚から計算すると2719.8cm2となります。摩耗体積9.8cm3と2719.8cm2から平均的な摩耗深さを求めると36.2μｍとなります。スラストメタルの表面粗さをRmax6.3μｍとしますと既にスラストメタル表面は摩耗が進行し鏡面状態になっていると考えられますので、前回述べた通り、メタルの点検が必要と判断します。但し、今回の分析結果は、１９９６年１０月以降、メタルの更新や手入れがなく、且つ、更油や新油の補充がなかったことを前提にしておりますので、この前提が一致していない場合は、再計算を行う必要があります。一致していない場合は、ご連絡頂けますよう、お願い申し上げます。 | 分析№102-00360 分析№103-01121 | 103-01121 | 結論メタルの摩耗が確認されました。年月以降、メタルの更新や手入れがなく、且つ、更油や新油の補充が無かったとすると、メタルの表面は、摩耗が進行し、鏡面状態になっていると考えられるため、点検が必要と判断します。計数汚染度が、NAS級と前年度濾過後のNAS級から約年ヶ月間でランク上昇していました。粘度は良好と判断します。粘度はmm/sと非常に良好の範囲にありました。水分は良好と判断します。水分はppmと非常に良好の範囲にありました。全酸価は良好と判断します。全酸価は.mgKOH/gと非常に良好の範囲にありました。RBOTは良好と判断します。RBOTはminと非常に良好の範囲にありました。計数汚染度は、良好の範囲にあるものの、前年度に比較してランク上昇していました。計数汚染度は、NAS級と、前年度濾過後のNAS級に比較して、約年ヶ月間でランク上昇しました。重量汚染度は.mg/mlと非常に良好の範囲にありました。重量汚染度は.mg/mlと非常に良好の範囲にありました。機器の潤滑状態メタルの摩耗が確認されました。年月以降、メタルの更新や手入れがなく、且つ、更油や新油の補充が無かったとすると、メタルの表面は、摩耗が進行し、鏡面状態になっていると考えられるため、点検が必要と判断します。油中の金属粒子濃度を分析するSOAP及びD-SOAPの結果、軸受メタルの摩耗により発生したと考えられる錫がSOAPでppm、D－SOAPがppm検出されていました。但し、本軸受油は、毎年濾過を実施しており、メタルの摩耗量を検討する場合は濃度補正を行う必要があります。錫濃度を補正した結果を別表に示します。この結果から、年月以降更油を実施していなければ、ppmになっていたと考えられることが出来ます。この補正後の錫濃度と油量リットルから摩耗量を下式により計算しました。 ・式 .cmとなります。従いまして、下図のような体積をもつ金属片が摩耗した計算となります。
|  | 113-002735 | 潤滑油および対象設備は継続使用可能な状態にあると判断します。但し、将来的な摩耗進行の有無を確認するためにも傾向監視を継続することが有効です。定期的な分析クランクメタル、ピストンリングなどの摩耗の進行を監視するために、定期的に分析を実施し、進行状況を確認されることを推奨します。異常摩耗の早期発見のパラメータであるIs値は、前回の-レベルからレベルに上昇しているものの、正常です。また、異常摩耗の兆候を示す摩耗粒子が顕著に観察されなかったことから、は良好と判断します。粘度、水分、塩基価の各データは良好です。
報告№109-09136 報告№110-00171 | 分析№109-001160 分析№110-000683 | 110-000683 | ・摩耗状態潤滑油中からはSOAPで鉄、鉛、クロム、錫、D－SOAPで鉄、クロムが検出されました。検出されたこれらの金属は、粒子観察の結果から金属潤滑部が局部的に油膜切れを起して発生するシビア粒子、繰返し応力を受けて発生する疲労摩耗粒子でした。これらのことから、軸受軌道面では凝着摩耗疲労摩耗が混在して発生していることが分かりました。本軸受は、異常摩耗の早期発見パラメータであるフェログラフィーのIs値がの乗と高い値であり、転がり軸受の寿命の指標となるμmサイズ以下の摩耗粒子が観察されたことから、軌道面には微小なフレーキングの発生があると推定されました。Is値は、軸受の潤滑状態の厳しさを示す指標であり、その値がの乗で、疲労摩耗により発生した摩耗粒子のサイズがやや大型であることが確認されたことから、疲労摩耗の進展期に入っている可能性があると思われました。結論軸受は継続使用可能な状態にあるものの、以下の対策が必要です。今後、定期的に分析を実施し疲労摩耗の進行を監視することを推奨します。
報告№109-09136 報告№112-00588 | 分析№109-001160 分析№112-002435 | 112-002435_date130228 | 、汚染状態、摩耗状態ポンプ減速機と潤滑油は、継続使用可能な状態であるため、分解点検の必要はないと判断します。但し、観察された油中粒子には、油膜が局部的に破断する凝着摩耗で発生した摩耗粒子が観られたことから、今後の摩耗進行を傾向監視するため、＜以下のに示す＞対策を推奨します。余寿命予測フェログラフィーのIs値は、前回に比較しての乗から変化はなく、平衡状態で安定した潤滑状態になっていることがわかります。このような安定した潤滑状態では、異常な方向に向かう上昇角を示さないことからIs値による余寿命予測はできませんが、前回と今回の摩耗形態や摩耗サイズの粒度分布、金属摩耗量、油中汚染物の影響や潤滑性状の確認や比較等の過程を経た結果から総合的に判断すると、少なくとも年程度の間は継続して使用が可能な状態にあると判断します。定期的なトライボ診断トライボ診断は、潤滑油を分析し、潤滑油の性状を調査して継続使用が可能か、更油すべきかの評価を行うことはもとより、ギヤや転がり軸受、すべり軸受などの潤滑状態も評価する設備診断技術ですが、農業用の設備では稼働率にもよるものの年に回程度の診断により、そのデータの変化から異常の兆候を早期に発見することや、分解点検の必要性を判断することが可能となります。今回の分析データでは、潤滑油中に摩耗速度の早い摩耗形態の凝着摩耗が確認されたことから、今後も定期的な分析診断により設備状態を把握することを推奨します。バックラッシによる評価トライボ診断では、バックラッシの増加量を分析結果から計算できますので、構造が確認できる図面、ギヤの形式、歯形、モジュール、歯数、歯幅、油入替後の稼働時間ならびに分解点検後の稼働時間をお知らせ下さい。計算結果をご報告いたします。はフェログラフィーおよびSOAP-Tの結果から総合的に判断した結果、傾向管理が必要な状態にあると考えられます。フェログラフィー【定量分析：Is値】Is値は異常摩耗の早期発見パラメータのつで、摩耗粒子を定量化するために用います。Is値は前回に比較しての乗から変化はなく、低い値でした。フェログラフィー【定性分析：摩耗粒子および摩耗形態観察】分析結果から比較的多く観察された粒子は、以下の通りでした。正常な摩耗粒子・潤滑状態が正常なマイルド摩耗により発生。シビア粒子・潤滑状態がやや厳しい凝着摩耗により発生。金属潤滑部が局部的に油膜切れを起していると考えられます。Iカップリング発光分光分析【SOAP-T】検出された金属元素から発生箇所を推定すると、以下の通りでした。鉄、鉛、銅、錫・ギヤ、軸受等ニッケル、リン、亜鉛、カルシウムナトリウム・添加剤バリウム・外部混入異物は良好と判断します。計数汚染度計数汚染度は、NAS級と当社推奨の管理限界値NAS級以下にあり、良好と判断します。重量汚染度は、.mg/mlでした。光学顕微鏡写真重量汚染度で濾過したフィルタ表面上の夾雑物を光学顕微鏡で観察した結果、金属片、鉄錆、砂等が観察されました。は良好と判断します。粘度粘度は、.mm/sと新油値mm/sに比較して、粘度変化率は-％で、当社推奨の管理限界値である±％を超えていました。粘度が低下した場合、潤滑部で油膜切れが発生し、摩耗の進行に繋がることが懸念されます。水分は、と当社推奨の管理限界値の以下にあり、良好と判断します。酸価は、mgKOH/gと新油値mgKOH/g以下にあり、良好と判断します。IRIRチャートの結果、新油と使用油のスペクトルパターンはほぼ一致し、また、油劣化の兆候を示すカルボン酸の吸収が確認されていないことから、良好と判断します。
報告№109-09136 報告№111-00777 | 分析№109-001160 分析№111-003885 | 111-003885 | 潤滑油および軸受は継続使用可能な状態にあると判断します。但し、前回同様にスラッジが確認されたことから、以下の対策を推奨します。スラッジの無害化スラッジの発生により起動開度が増加することがありますので、起動時時に起動開度の確認と同時に、TS－の投与によるスラッジの無害化を推奨します。フェログラフィーIs値は異常摩耗の早期発見パラメータのつで、摩耗粒子を定量化するために用います。前回に比較してIs値はの乗からマイナス乗に低下し、潤滑状態は正常と判断できます。Iカップリング発光分光分析供試の潤滑油を分析した結果、検出された金属元素は、SOAPの結果表に示すように、鉄、銅、錫、バリウム、ナトリウムでした。検出されたこれらの金属元素から発生箇所を推定すると鉄、銅、錫・軸受等バリウム・オイル添加剤ナトリウム・外部混入異物であると思われます。このうち、機械部品が摩耗したと思われる元素はのグループです。前回に比較して重量汚染度はmg/mlからmg/mlに減少していました。しかし、前回同様にD－SOAPで油の添加剤成分であるバリウムが検出され、フィルタ表面の異物観察で表面が茶褐色で鉄錆、砂等が観察されたことから、汚染度が高い要因は、摩耗とスラッジ、そして外部混入異物の影響と思われます。このスラッジは、主機停止中などの油温が低い状態で析出し、軸受表面に固着するため、主機起動時の静摩擦係数が上昇し、起動時にトルクが上昇することが懸念されます。前回同様にIR、RBOTの各データは良好でした。
報告№109-09136 報告№111-00053 | 分析№109-001160 分析№111-000227 | 111-000227 | 更油からの使用時間をもとに潤滑油の余寿命を評価したところ、潤滑油は次回定検まで使用可能と判断できました。次回定検時に更油を実施しない場合は、酸化安定度を知るための分析を実施し、余寿命を確認することを推奨します。酸化安定度はminであり、当社推奨の管理限界値のmin以上であることから、良好と判断します。
報告№109-09136 報告№110-00024 | 分析№109-001160 分析№110-000081 | 110-000081 | ・摩耗状態前回同様にD－SOAPの結果、潤滑油中からは摩耗により発生した鉄および錫が検出されました。本軸受は、異常摩耗の早期発見パラメータであるフェログラフィーのIs値がのマイナス乗と良好の範囲にあるものの、軸受メタルの主成分である錫が増加していたことから、摩耗が進行していると思われます。・汚染度前回に比較して計数汚染度はNAS級からNAS級にランク減少し、良好の範囲にありました。・粘度、水分、全酸価、IRの各データは良好でした。潤滑油および軸受は継続使用可能な状態にあるものの、以下の対策が必要です。今後、軸受メタルの摩耗の進行を監視するため、ヶ月後に再分析を実施し、摩耗の進行状況を確認することを推奨します。尚、今後摩耗が進行した場合、軸受メタルの摩耗程度を評価する必要がありますので、次回分析時には、メタルサイズ、直近のメタル交換からの運転時間、現在の使用油の使用時間をお知らせください。
報告№109-09136 報告№111-00224 | 分析№109-001160 分析№111-001135 | 111-001135 | 減速機は継続使用可能な状態にあると判断します。但し、摩耗の進行が懸念されるため、以下の対策を推奨します。定期的な分析切削摩耗の進行を監視するため、ヶ月後に分析を実施し、摩耗の進行状況を確認することを推奨します。バックラッシによる評価トライボ診断では、バックラッシの増加量を分析結果から計算できますので、構造が確認できる図面、ギヤの形式、歯形、モジュール、歯数、歯幅、油入替後の稼働時間ならびに分解点検後の稼働時間をお知らせ下さい。計算結果をご報告いたします。フェログラフィー異常摩耗の早期発見パラメータとして摩耗粒子を定量化して評価するフェログラフィーのIs値は、前回のの乗から乗に上昇しており、摩耗が進行していることを示していました。摩耗粒子の形態で比較的多く観察された粒子は、潤滑状態が正常な場合に発生する摩耗粒子、異物の噛み込みにより発生する切削粒子でした。これらの摩耗粒子が観察された場合、潤滑部で発生している摩耗形態は、正常なマイルド摩耗と異物による切削摩耗が発生していることが分かります。減速機で切削摩耗が発生した場合、減速機内部で使用されている転がり軸受が切削摩耗により生じた軌道面の損傷が起点となって寿命が分の程度に低下することがあることから、切削摩耗には十分注意する必要があります。切削摩耗の発生原因となる混入異物が残留している場合、この異物により切削摩耗が継続して発生する可能性があります。Iカップリング発光分光分析供試のギヤ油を分析した結果、検出された金属元素は、SOAPの結果表に示すように、鉄、錫、リン、カルシウム、アルミニウム、ナトリウムが検出されました。これらの検出された金属元素から発生箇所を推定すると鉄、錫・軸受等リン・オイル添加剤カルシウム、アルミニウム、ナトリウム・外部混入異物であると思われます。このうち、機械部品が摩耗したと思われる元素はのグループです。前回に比較して計数汚染度NAS級からNAS級にランク増加し、やや高い値でした。フィルタ表面の異物観察で鉄錆、砂等が観察されたことから、汚染度が高い要因は、摩耗と外部混入異物の影響と思われます。分析結果計数汚染度はやや高い値でした。計数汚染度計数汚染度はNAS級と当社推奨の管理限界値のNAS級以内にあるものの、やや高い値でした。重量汚染度は.mg/mlでした。機器の潤滑状態摩耗粒子の形態観察の結果、潤滑状態が正常な場合に発生する摩耗粒子、異物の噛み込みにより発生する切削粒子が比較的多く観察されました。SOAPSOAPの結果、油の添加剤成分であるリンが検出されました。摩耗により発生する鉄が検出されていないことから、良好と判断します。D－SOAPD－SOAPの結果、摩耗により発生する鉄が検出されました。フェログラフィー異常摩耗の早期発見パラメータであるフェログラフィーのIs値がの乗とやや高く、摩耗粒子の形態観察の結果、潤滑状態が正常な場合に発生する摩耗粒子、異物の噛み込みにより発生する切削粒子が比較的多く観察されました。
報告№108-5071 報告№110-00682 | 分析№108-02721 分析№110-003158 | 110-003158 | 障害予防を目的に以下の対策を推奨します。更油粘度が低下していたことから、今後適正な粘度範囲で使用していない場合、ギヤ歯面やベアリング軌道面で油膜切れが発生し、摩耗が進行することが懸念されるため、更油を推奨します。追加分析消泡性能が低下した場合、ギヤ歯面での油膜形成に影響が出て摩耗の発生が進展することがあります。今後は消泡性能低下の影響により摩耗が進展する可能性がありますので、フェログラフィーおよびSOAPを追加することを推奨します。分析結果粘度が当社推奨の管理限界値を超えていました。泡立ち試験の結果、消泡性能が低下していることが確認されました。粘度粘度はmm/sと新油値mm/sに比較して、粘度変化率は-.％で、当社推奨の管理限界値である±％を超えていました。泡立ち試験泡立ち試験は-と新油に比較して高い値でした。水分はppmと当社推奨の管理限界値の以下であり、良好と判断します。全酸価全酸価はmgKOH/gと新油値mgKOH/g以下にあり、良好と判断します。
|  | 113-001434 | 分析の結果、油の劣化進行は確認されず、継続使用可能と判断します。対象設備は継続使用可能な状態にあると判断します。但し、今後の摩耗進行の有無を確認するためにも傾向監視を継続することが有効です。定期的な分析今後懸念される凝着摩耗の進行を監視するため、定期的に分析を実施することを推奨します。はフェログラフィーおよびSOAP-Tの結果から総合的に判断した結果、継続使用は可能ですが、機器の機能を保持するためにも傾向管理が有用と考えます。フェログラフィー【定量分析：Is値】Is値は異常摩耗の早期発見パラメータのつで、摩耗粒子を定量化するために用います。Is値はの乗と、低い値でした。フェログラフィー【定性分析：摩耗粒子および摩耗形態観察】分析結果から比較的多く観察された粒子は、以下の通りでした。黒錆・潤滑状態がやや厳しい凝着摩耗により発生。局部的に金属接触が厳しく、且つ、高い摩擦熱が発生していると考えられます。鉄錆等・外部から混入したと考えられます。観察された摩耗粒子の中でも黒錆は、将来的な摩耗の進行に繋がる可能性を示唆しているため、傾向監視が必要と思われます。黒錆は、凝着摩耗に分類されます。この摩耗粒子は、油膜切れによるギヤ歯面や軸受軌道面での金属同士の接触時に起こる高い摩擦熱によって鉄が酸化され発生します。この状態が継続した場合、ギヤ歯面や軸受軌道面で焼付が発生し、設備の損傷に至る場合があります。Iカップリング発光分光分析【SOAP-T】検出された金属元素から発生箇所を推定すると、以下の通りでした。鉄、錫、亜鉛・ギヤ、軸受等リン・添加剤カルシウム、ケイ素、ナトリウム・外部混入異物粘度粘度は、.mm/sと新油値の.mm/sに比較して粘度変化率が+.％となっており、当社推奨の管理限界値である±％以内であり、良好と判断します。水分はppmと当社推奨の管理限界値以下であり、良好と判断します。酸価は.mgKOH/gと新油値.mgKOH/gに比較して大きな変化はなく、良好と判断します。
報告№109-09249 報告№110-00306 | 分析№109-001747 分析№110-001369 | 110-001369 | 油中金属の分析は、試料油を以上の高温で発光させた光を分光器で分光し、金属固有の波長から元素を特定するとともに、光の強度から濃度を求めるIカップリング発光分光分析法を用います。また摩耗状態は、SOAP法により求めた金属成分と濃度に、フェログラフィー法による早期発見パラメータであるIs値と摩耗粒子分析とを加味し、さらに摩耗粒子の形態により摩擦面で発生している摩耗機構を推定して総合的に判断します。Iカップリング発光分光分析供試のタービン油を分析した結果、検出された金属は油中金属元素の結果表に示すように、鉄、亜鉛、カルシウム、バリウム、ナトリウムでした。これら検出された金属元素から発生箇所を推定すると、鉄・軸受等亜鉛、カルシウム、バリウム、ナトリウム・外部混入異物であると思われます。フェログラフィー摩耗粒子分析結果から観察された粒子は、潤滑状態が正常な場合に発生する摩耗粒子異物の切削作用で発生する切削粒子金属潤滑部が局部的に油膜切れを起して発生するシビア粒子金属接触が厳しく、且つ、摩擦熱が高い場合に発生する球状粒子局部的に高圧・高温となる潤滑状態で発生するフリクションポリマ外部から混入したと思われる鉄錆、砂等でした。潤滑状態と摩耗形態異常摩耗の早期発見パラメータとして摩耗粒子を定量化して評価するフェログラフィーのIs値は、潤滑状態がやや厳しいの乗となっていました。摩耗粒子の観察結果から潤滑部では正常な潤滑状態であるマイルド摩耗、異物による切削摩耗、やや厳しい摩耗形態の凝着摩耗が発生し、そして局部的に高圧・高温の箇所があることも確認されました。・切削摩耗転がり軸受に切削摩耗が発生している場合、軸受の寿命が分の程度に低下することが知られており、定期的なトライボ診断による状態監視が必要と考えます。また、切削摩耗発生の原因となる混入異物が残留している場合、この異物により切削摩耗が継続して発生する可能性があります。・フリクションポリマ潤滑油が軸受軌道面で高圧下に押し込められ局部的な高圧・高温状態が混在していることがわかりました。特に、高圧高温状態の解消がなされなければ、潤滑油は劣化する場合があります。水分、汚染粒子数、汚染度物重量の各データは良好でした。粘度、全酸価、酸化安定度、有機物・有機化合物の各データは良好でした。潤滑油および軸受は継続使用可能な状態にあるものの、以下の対策が必要です。定期的な分析今後、摩耗の進行を監視するため、定期的に分析を実施することを推奨します。分析結果特性低下特性低下に係るパラメータの分析結果は良好と判断します。粘度粘度はmm/sと新油値mm/sに対する粘度変化率は-％で、当社推奨の管理限界値である±％以内にあり、良好と判断します。全酸価添加タービン油の全酸価は、油メーカによって初期値が違うため統一した管理基準を設定するのが困難であることから、当社では管理限界値を設定しておらず、新油分析値との比較及び他の分析項目の結果より全酸価の状態判断を行います。その結果、全酸価は.mgKOH/gと新油値.mgKOH/gに比較して若干高くなっていますが、IRチャートに示すように劣化の兆候として現れるカルボン酸などの有機物・有機化合物の発生が確認されていないことから、異常のない値と判断します。酸化安定度酸化安定度はminであり、当社推奨の管理限界値のmin以上であることから良好と判断します。有機物・有機化合物有機物・有機化合物は、IRチャートによる新油分析値との比較の結果、cm-付近に劣化の兆候を示すカルボン酸の吸収が確認されていないことから、良好と判断します。色相はLであり、新油値のLに比較して大きな変化はないことから、良好と判断します。汚染に係るパラメータの分析結果は良好と判断します。水分はppmであり、当社推奨の管理限界値の以下であることから良好と判断します。汚染粒子数はNAS級であり、当社推奨の管理限界値のNAS級以内であることから良好と判断します。汚染度物重量は.mg/mlであり、当社推奨の管理限界値のmg/ml以内であることから良好と判断します。摩耗フェログラフィーによる摩耗粒子の観察の結果、潤滑状態が正常な場合に発生する摩耗粒子、異物の切削作用で発生する切削粒子、金属潤滑部が局部的に油膜切れを起して発生するシビア粒子、金属接触が厳しく、且つ、摩擦熱が高い場合に発生する球状粒子、局部的に高圧・高温となる潤滑状態で発生するフリクションポリマ、外部から混入したと思われる鉄錆、砂等が比較的多く観察されました。異常摩耗の早期発見パラメータであるフェログラフィーのIs値がの乗とやや高く、摩耗粒子の形態観察の結果、潤滑状態が正常な場合に発生する摩耗粒子、異物の切削作用で発生する切削粒子、金属潤滑部が局部的に油膜切れを起して発生するシビア粒子、金属接触が厳しく、且つ、摩擦熱が高い場合に発生する球状粒子、局部的に高圧・高温となる潤滑状態で発生するフリクションポリマ、外部から混入したと思われる鉄錆、砂等が比較的多く観察されました。金属濃度SOAP法により金属濃度を測定した結果、外部から混入したと思われる亜鉛、カルシウムがppm、バリウムがppm検出されました。金属濃度酸溶解法により金属濃度を測定した結果、潤滑箇所で発生する金属接触によって検出される鉄が、外部から混入したと思われるカルシウム、ナトリウムが検出されました。
報告№109-09136 報告№111-00053 | 分析№109-001160 分析№111-000238 | 111-000238 | 更油からの使用時間をもとに潤滑油の余寿命を評価したところ、潤滑油は次回定検まで使用可能と判断できました。次回定検時に更油を実施しない場合は、酸化安定度を知るための分析を実施し、余寿命を確認することを推奨します。酸化安定度はminであり、当社推奨の管理限界値のmin以上であることから、良好と判断します。
報告№109-09136 報告№111-00053 | 分析№109-001160 分析№111-000270 | 111-000270 | 更油からの使用時間をもとに潤滑油の余寿命を評価したところ、潤滑油は次回定検まで使用可能と判断できました。次回定検時に更油を実施しない場合は、酸化安定度を知るための分析を実施し、余寿命を確認することを推奨します。酸化安定度はminであり、当社推奨の管理限界値のmin以上であることから、良好と判断します。
報告№109-09136 報告№110-00812 | 分析№109-001160 分析№110-003833 | 110-003833 | 対象設備および潤滑油は継続使用可能な状態にあると判断します。ディーゼルエンジンオイルには、油中の酸性物質を中和するために塩基成分が添加されています。そのため、全酸価に加えて全塩基価を実施し、管理されることを推奨します。本試料油は、機器停止中にドレン弁から採油されています。機器が停止している状態では、別紙油粒子の沈降の影響に示すように油槽内で撹拌がなくなり固形物が沈降するため、油中汚染度は高くなると推定されます。今後の採油は、極力運転中もしくは停止直後の油槽中層部から実施されることを推奨します。
報告№109-09182 報告№109-09182 | 分析№109-001454 分析№109-001454 | 109-001454 | トライボ診断を実施し、汚染度、潤滑状態を確認する。軸受の潤滑状態分析の結果、D－SOAPで鉄、SOAPで銅が検出されました。観察された摩耗粒子には、疲労摩耗粒子が多く観察されました。摩耗形態は疲労摩耗であることが確認されました。観察された摩耗粒子の影響により、異常摩耗の早期発見パラメータであるフェログラフィーのIs値がの乗とやや高くなっており、潤滑状態は、やや厳しい状態になりつつあることが分かりました。今後さらに摩耗が進行し、転がり軸受の寿命の指標となるフレーキングに進展することが懸念されます。定期的に分析を実施し、摩耗の進行状況を確認されることを推奨します。次回分析の時期を理論的に求めたところ、最短で約時間となりした。この時間は、油中汚染物が均一になるために必要とする時間であり、この時間を経過すれば、再分析の結果から状態の傾向を確認することが可能となりますので、これを参考に次回分析時期を検討されることを推奨します。一方、SOAPの結果で前回に比較して銅がppmからppmに減少しているものの、やや高い値でした。銅を使用した部分の溶出があるものと思われます。銅は、潤滑油添加剤として使用されている亜鉛系添加剤の影響により溶出することが知られています。今回の検出は、この溶出によるものと考えられます。別紙鉱油の酸化に対する金属触媒の影響に示すように、銅濃度の増加に伴い酸化速度が速まります。酸化劣化の進行状況を油分析により監視されることを併せて推奨します。を知るために実施した計数汚染度、重量汚染度の結果、計数汚染度はNAS級、重量汚染度は.mg/mlと共に当社推奨の管理限界値内にあり継続使用可能と判断します。
報告№108-0227 報告№110-00747 | 分析№108-01664 分析№110-003541 | 110-003541 | は、油の粘度変化率、油中のスラッジの発生量などを判断パラメータに、粘度、全酸価、IR、RBOTで評価します。分析の結果、油の粘性を示す粘度は、新油値の.mm/sに比較して粘度変化率が-％のmm/sとほぼ変化はなく、また油中のスラッジの発生量を示す全酸価は、新油値の.mgKOH/gに対して.mgKOH/gと僅かな低下が見られた程度で劣化は確認されていない。さらにはIRの結果でも油が劣化した場合に発生するカルボン酸の発生も確認されず、酸化防止剤の残存量を示すRBOTは、限界値minに比較して、十分に残量があるminであった。以上のように、の健全性を示す各パラメータは全て良好であり、潤滑油の劣化は確認されませんでした。油の余寿命は、使用油の使用期間または使用時間が不明であったため、ご依頼の油の余寿命に関する検討は行えませんでした。ただし、分析の結果で新油値がminであったことから、使用期間をヶ月間と仮定すれば余寿命は十二分にあると言えます。可能であれば、使用期間、あるいは使用時間の情報をご提供下さい。油中の水分を計測した結果、水分はppmと新油と同等であり、継続使用可能な状態にあることが確認されました。潤滑油は継続使用可能な状態にあると判断します。
報告№103-4521 | 分析№103-01030 | 103-01030 | 分析の結果、オイルリングの摩耗が確認されました。今後、オイルリングの振れ回りが増大し、潤滑油を適正にかきあげることができなくなり、油膜切れを発生させることが懸念されるため以下の点に注意をしてください。巡視の際にオイルリングの回転状況を確認するヶ月後に再度分析を実施し、汚染状況及び摩耗の進行状況を確認するこれらを推奨します。このことは、異常摩耗の早期発見パラメータである、Is値が.と良好の範囲にあるものの、摩耗粒子形態観察の結果、オイルリングの摩耗により発生したμmサイズ大型の銅合金が見られたことから判断します。
報告№106-0025 報告№106-6032 | 分析№106-00118 分析№106-00755 | 106-00755 | 運転開始ヶ月後の初期試験を実施した結果、摩耗の安定が確認され、潤滑油も継続使用可能な状態にあると判断します。これらのことは、前回に比較して、計数汚染度はランク減少したことSOAP／D-SOAPの鉄及び錫濃度に変化がないこと異常摩耗の早期発見パラメータであるフェログラフィーのIs値がと良好の範囲にあること以上のことから判断しました。
報告№105-8011 報告№105-8011 | 分析№105-00500 分析№105-00500 | 105-00500 | 分析の結果、転がり軸受の寿命の指標となるフレーキングの発生は確認されていないことから、継続使用可能と判断します。RBOTは、新油との比較が必要ですので新油をご提供下さい。粘度は良好と判断します。粘度は.mm/sと新油値mm/sに比較して、粘度変化率は+%で、管理限界値%以内にあり、良好と判断します。水分は良好と判断します。水分はppmと管理限界値の以下にあり、良好と判断します。全酸価は良好と判断します。全酸価は.mgKOH/gと新油データの.mgKOH/g以内にあり、良好と判断します。IRは良好と判断します。IRの結果、新油に比較して変化はなく、良好と判断します。RBOTの結果、新油との比較が必要です。RBOTはminでした。新油との比較が必要ですので新油をご提供下さい。計数汚染度、重量汚染度、共に良好と判断します。計数汚染度は良好と判断します。計数汚染度はNAS級と当社推奨の管理限界値のNAS級以内にあり良好と判断します。重量汚染度は良好と判断します。重量汚染度は.mg/mlでした。機器の潤滑状態フェログラフィーの結果、異常摩耗の早期発見パラメータであるIs値が.と良好の範囲にあり、潤滑状態は良好と判断します。SOAPの結果、摩耗により発生したニッケルが若干検出されました。SOAPの結果、摩耗により発生したニッケル、油の添加剤成分であるリン、外部から混入したと思われるケイ素が検出されました。D－SOAPの結果、良好と判断します。D－SOAPの結果、摩耗により発生した鉄、銅、油の添加剤成分である亜鉛、外部から混入したと思われるカルシウムが検出されました。フェログラフィーの結果、継続使用可能な状態にあると判断します。フェログラフィーの結果、異常摩耗の早期発見パラメータであるIs値が.と良好の範囲にあることから、継続使用可能な状態にあると判断します。
報告№109-09136 報告№111-00609 | 分析№109-001160 分析№111-002872 | 111-002872_date120203 | 潤滑油および軸受は継続使用可能な状態にあると判断します。但し、油中の汚染度がやや高いことから、以下の対策を推奨します。濾過油中の汚染度がやや高いことから、今後観察された摩耗粒子や異物が軸受摺動面に噛み込み摩耗が進行することが懸念されるため、可能であれば濾過を推奨します。最適な採油方法本試料油は、機器停止中に排油口から採油されています。機器が停止している状態では、別紙油中粒子の沈降の影響に示すように油槽内で撹拌がなくなり固形物が沈降するため、油中汚染度は高くなると推定されます。今後の採油は、極力運転中もしくは停止直後の油槽中層部から実施されることを推奨します。フェログラフィー・SOAP／D－SOAP前回に比較してSOAP／D－SOAPの結果で、鉄および錫濃度に大きな変化はなく、異常摩耗の早期発見パラメータであるフェログラフィーのIs値がのマイナス乗と良好でした。電子顕微鏡・X線マイクロアナリシス観察された粒子をSEM・XMAで詳細に分析した結果、粒子には鉄、マンガンが比較的多く含まれており、成分割合から粒子は主に主軸等から発生していると推定できました。計数汚染度前回同様に計数汚染度はやや高い値でした。フィルタ表面の異物観察で鉄錆等が観察されたことから、汚染度が高い要因は、摩耗と外部混入異物の影響と思われます。水分前回に比較して水分はからと大きな変化はなく、良好でした。前回に比較して粘度、全酸価、IR、RBOTの各データは良好でした。尚、別紙RBOTの減少傾向から油の余寿命を求めた結果、本試料は直近の更油から起算して稼働時間が時間まで使用可能であることが分かります。
報告№109-09249 報告№110-00306 | 分析№109-001747 分析№110-001203 | 110-001203 | 油中金属の分析は、試料油を以上の高温で発光させた光を分光器で分光し、金属固有の波長から元素を特定するとともに、光の強度から濃度を求めるIカップリング発光分光分析法を用います。また摩耗状態は、SOAP法により求めた金属成分と濃度に、フェログラフィー法による早期発見パラメータであるIs値と摩耗粒子分析とを加味し、さらに摩耗粒子の形態により摩擦面で発生している摩耗機構を推定して総合的に判断します。Iカップリング発光分光分析供試の軸受油を分析した結果、検出された金属は油中金属元素の結果表に示すように、鉄、ニッケル、錫、リン、亜鉛、カルシウム、バリウム、ナトリウム、マグネシウムでした。これら検出された金属元素から発生箇所を推定すると、鉄、ニッケル、錫・軸受等リン、亜鉛・オイル添加剤カルシウム、バリウム、ナトリウム、マグネシウム・外部混入異物であると思われます。このうち、機械部品が摩耗したと思われる元素はのグループです。フェログラフィー摩耗粒子分析結果から観察された粒子は、潤滑状態が正常な場合に発生する摩耗粒子異物の切削作用で発生する切削粒子外部から混入したと思われる樹脂等でした。潤滑状態と摩耗形態異常摩耗の早期発見パラメータとして摩耗粒子を定量化して評価するフェログラフィーのIs値は、潤滑状態が正常な状態であるの乗となっていました。摩耗粒子の観察結果から潤滑部では正常な潤滑状態であるマイルド摩耗と異物による切削摩耗が発生していることが分かりました。・切削摩耗転がり軸受に切削摩耗が発生している場合、軸受の寿命が分の程度に低下することが知られており、定期的なトライボ診断による状態監視が必要と考えます。また、切削摩耗発生の原因となる混入異物が残留している場合、この異物により切削摩耗が継続して発生する可能性があります。汚染粒子数・汚染度物重量汚染粒子数はNAS級とやや高く、汚染度物重量はmg/mlと当社推奨の管理限界値に到達していました。フィルタ表面の異物観察で金属片、鉄錆、砂等が観察されたことから、汚染度が高い要因は、摩耗と外部混入異物の影響と思われます。粘度、全酸価、酸化安定度、有機物・有機化合物の各データは良好でした。潤滑油および軸受は継続使用可能な状態にあるものの、以下の対策が必要です。濾過油中の汚染物が軸受軌道面に噛み込み摩耗が進行することが懸念されるため、濾過を推奨します。定期的な分析今後、摩耗の進行を監視するため、定期的に分析を実施することを推奨します。分析結果特性低下特性低下に係るパラメータの分析結果は良好と判断します。粘度粘度は.mm/sと新油値.mm/sに対する粘度変化率は-.％で、当社推奨の管理限界値である±％以内にあり、良好と判断します。全酸価軸受油の全酸価は、油メーカによって初期値が違うため統一した管理基準を設定するのが困難であることから、当社では管理限界値を設定しておらず、新油分析値との比較及び他の分析項目の結果より全酸価の状態判断を行います。その結果、全酸価は.mgKOH/gと新油値.mgKOH/gに比較して若干高くなっていますが、IRチャートに示すように劣化の兆候として現れるカルボン酸などの有機物・有機化合物の発生が確認されていないことから、異常のない値と判断します。酸化安定度酸化安定度はminであり、当社推奨の管理限界値のmin以上であることから良好と判断します。有機物・有機化合物有機物・有機化合物は、IRチャートによる新油分析値との比較の結果、cm-付近に劣化の兆候を示すカルボン酸の吸収が確認されていないことから、良好と判断します。色相はLであり、新油値のLに比較して変化はないことから、良好と判断します。汚染に係るパラメータの分析結果は、汚染粒子数はやや高く、汚染度物重量は当社推奨の管理限界値に到達していました。水分はppmであり、当社推奨の管理限界値の以下であることから良好と判断します。汚染粒子数はNAS級であり、当社推奨の管理限界値のNAS級以内にあるものの、やや高い値でした。汚染度物重量はmg/mlであり、当社推奨の管理限界値のmg/mlに到達していました。摩耗フェログラフィーによる摩耗粒子の観察の結果、潤滑状態が正常な場合に発生する摩耗粒子、異物の切削作用で発生する切削粒子、外部から混入したと思われる樹脂等が比較的多く観察されました。異常摩耗の早期発見パラメータであるフェログラフィーのIs値がの乗と良好の範囲にあるものの、摩耗粒子の形態観察の結果、潤滑状態が正常な場合に発生する摩耗粒子、異物の切削作用で発生する切削粒子、外部から混入したと思われる樹脂等が比較的多く観察されました。金属濃度SOAP法により金属濃度を測定した結果、潤滑箇所で発生する金属接触によって検出されるニッケルがppm、錫がppm、油の添加剤成分であるリンがppm、亜鉛がppm検出されました。金属濃度酸溶解法により金属濃度を測定した結果、潤潤滑箇所で発生する金属接触によって検出される鉄が.ppm、錫が、油の添加剤成分であるリンが、亜鉛が、外部から混入したと思われるカルシウムが、バリウムが、ナトリウムが、マグネシウムが検出されました。
報告№109-09136 報告№109-09262 | 分析№109-001160 分析№109-001961 | 109-001961 | 結論減速機内部ではマイルドな摩耗状態が継続しており、本減速機は継続使用可能な状態にあると判断します。尚、補給によりRBOTが前回に比較してmin上昇していますので、今後は今回のRBOT値によりデータ管理を行います。
報告№107-0366 報告№110-00503 | 分析№107-01900 分析№110-002260 | 110-002260 | 濾過前の試料油を分析した結果、摩耗粒子形態観察で、前回観察されなかった金属接触が厳しく、且つ、摩擦熱が高い場合に発生する球状粒子が比較的多く観察されました。・球状粒子の発生原因観察された摩耗粒子の中でも球状粒子は、異常摩耗の兆候を示す形態のパラメータで、この摩耗粒子が発生する場合、潤滑状態に注意が必要です。球状粒子の発生原因は、一般に、溶接工事、溶接作業などによる溶接スパッタの混入電食による発生厳しい金属接触による摩耗が考えられます。球状粒子の発生原因が、の溶接スパッタの混入であれば、今後増加しないと思われますが、、が考えられる場合は、原因を取り除かなければ球状粒子は増加すると考えられます。これらの障害発生に対する弊害を勘案の上、予防処置として運転再開後～ヶ月以内に再度分析を実施し、球状粒子の増加の有無を確認されることを推奨します。念のため、主機の起動時、停止時の温度チャートから軸受温度に微妙な変化がないかを確認されることを併せて推奨します。なお、球状粒子は発電所内で溶接等を伴う工事があった場合、軸受油槽内部に進入する可能性があります。念のため、前回採油から今回採油までの間に溶接を伴う工事がなかったかどうか確認をお願いいたします。
報告№109-09136 報告№110-00197 | 分析№109-001160 分析№110-000760 | 110-000760 | ・摩耗状態前回に比較してSOAP／D－SOAPの鉄および錫濃度に変化はなく、異常摩耗の早期発見パラメータであるフェログラフィーのIs値がのマイナス乗と良好でした。・汚染度前回同様に計数汚染度はNAS級から等級に変化はなく、良好でした。・前回同様に粘度、水分、全酸価、IR、RBOTの各データは良好でした。尚、RBOTはminと新油値minに比較してmin増加していますが、これは規格精度内にありRBOTには変化は確認されなかったものと判断します。そのため、RBOTによる余寿命評価はできませんでした。潤滑油および軸受は継続使用可能な状態にあると判断します。
報告№101-0119 | 分析№101-01033 | 101-01033_修正後 | 本試料油はμmのラインフィルタが設置されているため、油中の粒子が一定量除去されていると考えらます。したがって、このラインフィルタによる減少率を考慮して分析データを解析する必要があります。ラインフィルタによる減少率は今回いただいた試料油だけでは分りませんので、今回は.と仮定して解析を進めます。ラインフィルタにより割の粒子が減少するとした場合、油がパスして増加する粒子数は、今回計数汚染度～μmレンジですと個/mlの分のの個/mlとなります。更に、この発生粒子数から平衡濃度を計算します。平衡濃度は下式により求めます。平衡濃度＝発生粒子数／減少率・式ラインフィルタが設置されていない場合の減少率を.とすると平衡濃度は個/mlとなります。このことからも明らかなように、ラインフィルタによりNAS級と清浄な状態になっていますが、ラインフィルタがない場合、NAS級以上の汚染状態になっていたと推定されます。このことは、ラインフィルタの有無にかかわらず、摩耗が進行していることを示しています。今回は、ラインフィルタの効率を仮定しておりますので、ラインフィルタの入口側と出口側から採油を実施し、実際の減少率を確認して判断する必要があります。但し、フェログラフィーの結果、確認された摩耗粒子が非常に少なく、且つ、D-SOAPの結果、油の添加剤成分が析出して発生している亜鉛がと他の元素に比較して多く検出されたことから、～μmサイズの粒子が多い要因は、添加剤成分として使用されているこの亜鉛成分が関係しているものと考えられます。この程度の濃度であれば、機器への影響は少なく、継続使用可能な状況にあると判断します。
|  | 112-002387 | フェログラフィーおよびSOAP-Tの結果から総合的に判断した結果、傾向管理が必要な状態にあると考えられます。フェログラフィー【定量分析：Is値】Is値は異常摩耗の早期発見パラメータのつで、摩耗粒子を定量化するために用います。今回のIs値はの乗と低い値でした。フェログラフィー【定性分析：摩耗粒子および摩耗形態観察】分析結果から比較的多く観察された粒子は、以下の通りでした。正常な摩耗粒子・潤滑状態が正常なマイルド摩耗により発生。切削粒子・異物や金属表面の微小突起による切削摩耗により発生。シビア粒子・潤滑状態がやや厳しい凝着摩耗により発生。疲労摩耗粒子・繰返し応力を受けて発生。フリクションポリマ・局部的に高圧・高温となる場合に発生。観察された摩耗粒子の中でも切削粒子、フリクションポリマは、注意が必要です。減速機で切削摩耗が発生した場合、減速機内部で使用されている転がり軸受が切削摩耗により生じた軌道面の損傷が起点となって、寿命が分の程度に低下することがあることから、切削摩耗には十分注意する必要があります。切削摩耗の発生原因となる混入異物が残留している場合、この異物により切削摩耗が継続して発生する可能性があります。フリクションポリマは、潤滑油がギヤ歯面および軌道面に押し込められ高圧状態になると同時に、圧縮熱により高温状態になった結果、基油自身が重合反応を起こし生成することが知られています。そのため、高圧高温状態の解消がなされなければ、潤滑油の劣化が進行し、粘度上昇に因る潤滑異常に進展する場合があります。Iカップリング発光分光分析【SOAP-T】検出された金属元素から発生箇所を推定すると、以下の通りでした。鉄、鉛、銅、アンチモン、錫、亜鉛・ギヤ、軸受等リン、モリブデン・添加剤カルシウム、アルミニウム、ナトリウム・外部混入異物バックラッシご提供いただいた減速機に関する情報から、スパイラルベベルギヤであり、この部分のバックラッシを求めました。モジュールが不明でしたのでと仮定しました。その結果、減速機のギヤ歯面に摩耗が集中していたと仮定した場合、バックラッシの増加量は約μmと推定されました。バックラッシ増加分の上限値は、メーカにより差異はあるものの、当社の推奨するバックラッシは、一般に推奨されるμmを管理目安にしています。この値に比較して十分に小さい値です。．粘度、水分、酸価の各データは良好でした。
報告№104-8006 | 分析№104-00122 | 104-00122 | オーバーホールヶ月後に精点Aを実施した結果、摩耗は安定していると判断します。これらのことは、前回に比較して、計数汚染度は等級に変化はなく、SOAP／D-SOAPの鉄及び錫濃度に大きな変化がなく、異常摩耗の早期発見パラメータであるフェログラフィーのIs値が、と良好の範囲にあること以上のことから判断しました。
報告№109-09094 報告№110-00147 | 分析№109-000934 分析№110-000590 | 110-000590 | 有機物・有機化合物試験で検出されたピークには新グリースと異なるピークが検出されました。結論IRの結果で新油と異なるピークが確認されたことから、グリース名が違うか、或いは、異種グリースが混入した可能性が考えられますので、確認する必要があります。≪状態監視とパラメータ≫分析の目的および各分析のパラメータは以下の通りです。特性低下目的：グリースの分析結果から、グリースの物理的性状や劣化傾向などを確認する。全酸価JISK赤外線吸収スペクトルJISKちょう度JISK滴点JISK摩耗目的：グリース中の摩耗粒子を分析する事により、回転・摺動部の潤滑状態、摩耗劣化の程度、余寿命などを解析する。摩耗診断電子顕微鏡観察JISKX線マイクロアナリシス油中金属濃度）JISK≪分析結果≫特性低下全酸価：良好全酸価.mgKOH/gは新油値の.mgKOH/g以内にあることから問題は無いと判断します。赤外線吸収スペクトル：良好ちょう度：良好ちょう度値はと当社推奨の管理限界値であるから以内に留まっています。滴点：良好滴点はと当社推奨の管理限界値であるから以内に留まっています。摩耗摩耗診断電子顕微鏡観察・X線マイクロアナリシス：今回は実施していません。油中金属濃度：今回は実施していません。
報告№104-0313 報告№104-0313 | 分析№104-02264 分析№104-02265 | 104-02265_お客様より要求があったため修正 | 目的本軸受は、振動値がやや高い値になっているため、軸受からグリースを採取し、軸受劣化程度を調査する。考察正常な運転状態で推移していたファン軸受の振動が増大する原因は、ミスアライメントアンバランス潤滑剤の流出による油膜切れ潤滑剤選定ミスによる潤滑不良ピックアップ取付不良などが考えられる。これらの振動が増大する原因についてグリースの分析結果から検討した。分析の結果、号ユニットB-原子炉容器室冷却ファン軸受下流側でみられた油膜切れにより発生する摩耗粒子が見られた。油膜切れが発生する原因は、ミスアライメントアンバランス潤滑剤の流出潤滑剤選定ミスによる潤滑不良が考えられる。今後この傷が起点となって疲労摩耗に進展することが懸念された。振動値が高い値になっている原因は、油膜切れにより発生した金属接触によるものと考えられた。
報告№107-4551 報告№107-4551 | 分析№107-02645 分析№107-02645 | 107-02645 | トライボ診断の結果、粘度、泡立ち試験を除く項目は良好でした。粘度はmm/sと新油値mm/sに比較して、粘度変化率は-％で、当社推奨の管理限界値である±％を僅かに超えていました。今後、粘度の低下により油膜切れが発生し、金属接触が発生することが懸念されるため、更計画的に更油されることを推奨します。泡立ち試験の結果は、一般的には消泡性能が低くいと判断できる値の-ですが、新油値の-と同レベルにあったため、良好と判断します。一方、潤滑状態指数はのマイナス乗、摩耗粒子の形態観察でμm以下の小さな摩耗粒子が観察されており、濾過設備のない機器であれば正常な潤滑状態にあると判断できる状況でした。但し、潤滑油の摩耗粒子はフィルタに捕捉され、異常な摩耗状態が発生したとしても正常な潤滑状態にあると誤認してしまう可能性があります。フィルタの捕捉の影響による誤認を避けるため、今後の診断に当たっては、これまでの採油箇所に加え、フィルタの捕捉物も分析し、その結果から潤滑状態を評価することを推奨します。尚、フィルタ捕捉物の分析を実施する際には、フィルタ流量、フィルタ使用時間、主機稼働時間などの追加情報が必要です。粘度が当社推奨の管理限界値を僅かに超えていました。泡立ち試験の結果、消泡性能が低いと判断できる値であるものの、新油と同レベルにありました。粘度は当社推奨の管理限界値を僅かに超えていました。粘度はmm/sと新油値mm/sに比較して、粘度変化率は-％で、当社推奨の管理限界値である±％を僅かに超えていました。粘度は.mm/sでした。粘度は.mm/sでした。粘度指数はでした。粘度指数はでした。泡立ち試験は-でした。泡立ち試験は-と新油と同レベルにあり、消泡性能が新油と同レベルにあることが確認されました。水分は良好。水分は.ppmと当社推奨の管理限界値の以下であり、良好と判断します。全酸価は良好。全酸価はmgKOH/gと新油値mgKOH/g以内であり、良好と判断します。機器の潤滑状態精密な濾過設備がない機器であれば、潤滑状態指数は正常の範囲にあると判断します。潤滑状態指数は正常の範囲にあると判断します。異常摩耗の早期発見パラメータである潤滑状態指数がのマイナス乗と、精密な濾過設備がない機器であれば、潤滑状態指数は正常の範囲にあると判断します。
報告№109-09136 報告№110-00245 | 分析№109-001160 分析№110-000952 | 110-000952 | は、摩耗粒子の形状、材質、サイズを判断パラメータに摩耗の発生箇所や原因、厳しさなどをフェログラフィー法およびIカップリング発光分光分析法による油中金属濃度で評価します。特に、フェログラフィー法により摩耗粒子をサイズ毎に配列・数値化して求めるIs値は、異常摩耗を早期発見するパラメータであり、また粒子の表面形状は摩耗の原因を知るパラメータにもなります。本試料油を発光分光分析のSOAP／D－SOAPの結果、前回に比較して鉄および錫濃度に大きな変化はなく、また異常摩耗の早期発見パラメータであるフェログラフィーのIs値も良好な潤滑状態であることを示すのマイナス乗の範囲にありました。潤滑油膜に混入した外部混入の異物や潤滑摺動部で発生した摩耗粒子は、摩耗を促進させ、或いは摩擦係数を上昇させるなど、潤滑状態に悪影響を与える因子であり、そのため油中異物の粒子数と重量は潤滑状態を評価するパラメータとして使用します。油中の粒子数を計測した結果、前回に比較して計数汚染度はNAS級からNAS級にランク増加したものの、当社推奨の管理限界値内にありました。は、油の粘度、油中のスラッジの発生量を判断パラメータに、粘度、全酸価、IR、RBOTで評価します。分析の結果、油の粘性を示す粘度は、新油値のmm/sに比較して粘度変化率が+.％のmm/sとほぼ変化はなく、また油中のスラッジの発生量を示す全酸価は、新油値の.mgKOH/gと同じ.mgKOH/gと変化が見られず劣化は確認されなかった。さらにはIRの結果でも油が劣化した場合に発生するカルボン酸の発生も確認されず、酸化防止剤の残存量を示すRBOTは、限界値minに比較して、十分に残量があるminであった以上のことから、潤滑油の劣化は確認されませんでした。潤滑油および対象設備は継続使用可能な状態にあると判断します。
報告№109-09136 報告№109-09364 | 分析№109-001160 分析№109-002482 | 109-002482 | 軸受の潤滑状態および定期試験を実施し、前回データと照合した結果、油中摩耗粒子に変化がないことが確認されました。油中の粒子濃度は、油膜破断による発生や、油槽内などでの沈降が均衡したところで一定、いわゆる平衡状態になります。このバランスが崩れると増加する場合と減少する場合とに分かれます。増加した場合は、発生と減少の均衡が崩れ、摩耗の発生や外部混入が始まったことを示し、またこれとは反対に、減少した場合は発生量が減少しているか、或いは、減少量が大きくなっていることを示し、特に減少は、汚染状態や潤滑状態が良好であることを示唆しています。本軸受では、油中の粒子が減少する要因となるフィルタ類は設置されておらず、濾過による減少は考えられませんので、油中の摩耗粒子に変化がなかったのは、摩耗粒子の発生が極微量で、油槽内部での沈降があったためと考えられます。以上のことから、本軸受は摩耗の進行はほとんどなく、潤滑状態は安定した状態にあったものと判断します。これらのことは、前回に比較して、計数汚染度は等級に変化はなく、SOAP／D-SOAPの鉄および錫濃度に変化がないこと異常摩耗の早期発見パラメータであるフェログラフィーのIs値がのマイナス乗と良好の範囲にあること以上のことから判断しています。潤滑油の基本特性潤滑油の基本特性は、良好の範囲にあることから、本試料油は継続使用可能と判断します。
報告№106-0467 報告№106-0504 | 分析№106-02677 分析№106-02883 | 106-02883 | トライボ診断により、機器軸受の潤滑状態、潤滑油の劣化状態を診断する。また、本分析データは、劣化傾向を評価し、劣化進展のある程度の予測を行うためのベースデータとし、予防保全に資することを目的とする。分析の結果、摩耗は安定しており、継続使用可能と判断します。但し、観察された摩耗粒子には、硬い異物の噛み込みにより発生する切削粒子が観察されていることから、この影響で摩耗が進行する場合があります。現在、継続使用可能な状況にありますが、年に度、定期的にトライボ診断を実施し、摩耗の進行速度を監視することを推奨します。このことは、計数汚染度がNAS級と前回のNAS級に比較して変化はなく、清浄なレベルにあることD－SOAPで転がり軸受の摩耗により発生する鉄が検出されたものの、微量であることフェログラフィーの結果、異常摩耗の早期発見パラメータであるIs値が.と良好の範囲にあるものの、異物の噛み込みにより発生した切削粒子が観察されたこと以上のことから判断しました。尚、油の劣化度を示す全酸価は.mgKOH/gと新油値.mgKOH/g以下であり、油劣化の進行は確認されませんでした。
報告№106-0227 報告№107-0056 | 分析№106-01279 分析№107-00234 | 107-00234 | 濾過前の試料油を分析した結果、計数汚染度が前回NAS級から、今回NAS級に約ヶ月でランク上昇しました。摩耗粒子形態観察およびフィルタ写真の結果、鉄錆、砂が観察されているため、汚染度が上昇した要因は、外部から混入したと思われる異物によるものと考えられます。但し、潤滑異常の早期発見パラメータである摩耗過酷度を示すIs値がの乗と非常に良好の範囲にあることから、潤滑状態は良好な状態にあると判断します。
報告№104-6038 | 分析№104-00646 | 104-00646 | 回目の初期試験を実施した結果、摩耗は安定していると判断します。これらのことは、前回に比較して、計数汚染度はランク減少し、SOAP／D-SOAPの鉄及び錫濃度に大きな変化がなく、異常摩耗の早期発見パラメータであるフェログラフィーのIs値が、.と良好の範囲にあること以上のことから判断しました。
報告№109-09136 報告№114-000207 | 分析№109-001160 分析№114-000665 | 114-000665 | 分析の結果、は良好の範囲にあるものの、計数汚染度はNAS級とやや高く、重量汚染度はmg/mlと当社推奨の管理限界値を超えています。フィルタグラムで金属片および銅合金、鉄錆、砂等が観察されていることから、汚染度が高い要因は、摩耗と外部混入異物の影響と思われます。今後、油中の汚染物が軸受軌道面に噛み込み摩耗が進行することが懸念されるため、注意が必要です。軸受は継続使用可能な状態にあると判断します。但し、異常摩耗の早期発見パラメータであるフェログラフィーのIs値がレベルとやや高く、摩耗粒子の形態観察で異物の噛み込みや金属表面の微小突起により発生する切削粒子、繰返し応力を受けて発生する疲労摩耗粒子、金属接触がやや厳しい場合に発生する銅系シビア粒子が比較的多く観察されています。切削粒子、シビア粒子は、摩擦面が将来的に異常摩耗へ進展する可能性を示唆しているため、傾向監視が有用と思われます。詳細は、別紙傾向監視が必要な摩耗粒子をご覧ください。銅を使用した箇所は、転がり軸受の保持器と推定されます。今後保持器の摩耗が進行することで転動体とのギャップが大きくなると共に振動が増大し、摩耗の進行につながることが懸念されます。また、SOAP-Tで鉄が、銅が検出されています。軸受軌道面や保持器はやや厳しい摩耗状態であることから、以下の対策を推奨します。定期的な分析切削摩耗、凝着摩耗、そして疲労摩耗の進行を監視するため、定期的に分析を実施し、摩耗の進行状況を確認することを推奨します。分析周期は、当面はヶ月に度程度とし、摩耗の進展状況に異常がなければ、年に度程度に延伸化して管理されることを提案いたします。最適な採油方法本試料油は、機器停止中に給排油管から採油されているため、別紙油中粒子の沈降の影響に示すように、油中粒子が油槽底部に沈降し、分析データが高濃度に出ている可能性があります。正確なデータによる診断を行うためにも、今後の採油は、極力運転中もしくは停止直後の油槽中層部から実施されることを推奨します。
報告№109-09136 報告№112-00589 | 分析№109-001160 分析№112-002444 | 112-002444_date130409 | 分析の結果、潤滑油の劣化はなく、汚染度は良好な範囲にあることから、継続使用可能な状態にあると判断します。軸受分析の結果、軸受は継続使用可能な状態にあると判断します。但し、疲労摩耗が発生しており、今後も摩耗の進行を傾向監視するため、以下の対策を推奨します。定期的な分析定期的に分析を実施することにより、データの変化から異常の兆候を早期に発見することが可能となります。また、今回は対象設備の初回分析であるため、あと最低でも回分析を実施し、分析データの変化から今後の分析周期を検討することを推奨します。今後、疲労摩耗の進行が懸念されるため、出来るだけ早めに回目の分析を実施することを推奨します。最適な採油方法本試料油は、機器停止中に給油口から採油されているため、分析データが低濃度に出ていると推定されます。正確なデータによる診断を行うためにも、今後の採油は、極力運転中もしくは停止直後の油槽中層部から実施されることを推奨します。は、劣化はなく良好と判断します。粘度粘度は、mm/sと新油値mm/sに比較して、粘度変化率は-.％で、当社推奨の管理限界値である±％以内であり、良好と判断します。水分は、と当社推奨の管理限界値の以下であり、良好と判断します。酸価は、.mgKOH/gと新油値.mgKOH/g以下であり、良好と判断します。IRIRチャートの結果、新油と使用油のスペクトルパターンはほぼ一致し、また、油劣化の兆候を示すカルボン酸の吸収が確認されていないことから、良好と判断します。は、清浄で良好と判断します。計数汚染度計数汚染度は、NAS級と当社推奨の管理限界値NAS級以下であり、良好と判断します。重量汚染度は、.mg/mlと当社推奨の管理限界値mg/ml以下であり、良好と判断します。光学顕微鏡写真重量汚染度で濾過したフィルタ表面上の夾雑物を光学顕微鏡で観察した結果、金属片、鉄錆、砂等が観察されました。はフェログラフィーおよびSOAP-Tの結果から総合的に判断した結果、継続使用は可能ですが、機器の機能を保持するためにも傾向管理が有用と考えます。フェログラフィー【異常摩耗指数：Is値】Is値は異常摩耗の早期発見パラメータのつで、摩耗粒子を定量化するために用います。今回のIs値はの乗とやや高い値でした。フェログラフィー【定性分析：摩耗粒子および摩耗形態観察】観察された摩耗粒子は、以下の通りでした。疲労摩耗粒子・繰返し応力を受けて発生。フリクションポリマ・局部的に高圧・高温となる場合に発生。Iカップリング発光分光分析【SOAP-T】検出された金属元素から発生箇所を推定すると、以下の通りでした。鉄・軸受等カルシウム、ナトリウム・外部混入異物
報告№107-0438 | 分析№107-02447 | 107-02447 | トライボ診断により、機器軸受の潤滑状態、潤滑油の劣化状態を診断する。分析の結果、摩耗粒子には油膜切れを起こした場合と異物を噛み込んだ場合に発生する粒子が観察されました。これらの摩耗粒子は、金属接触を伴う摩耗形態の凝着摩耗、硬い異物や摺動面の微小突起の噛み込みを伴う摩耗形態の切削摩耗により発生しますが、観察された量が少なく、また、全ての分析データが良好であることから、摩耗の範囲は極めて小さな範囲であると考えられ、現在の潤滑状態は正常な状態にあると判断します。尚、前回と今回の分析結果からメタルの摩耗速度を判断するため、下式で摩耗速度を求め、現時点における平均的な摩耗深さを求めたところ、摩耗の深さは軸受表面から.μmであることが推定されました。y＝×-x＋.・ここでy：平均的な摩耗深さx：運転時間本軸受がこの摩耗速度で、摩耗の限界に到達する時間、いわゆる限界使用時間を試算すると、軸受の表面粗さをsとした場合の余寿命は約万時間になると推定され、摩耗速度が非常に小さく、正常な潤滑状態であることが確認できました。また、を示す全酸価、IRのデータが良好であることから、油も継続使用可能と判断します。
報告№109-09094 報告№111-00372 | 分析№109-000870 分析№111-001701 | 111-001701 | は良好と判断します。尚、RBOTがminと新油値のminに比較してmin減少していました。このまま継続使用した場合、この減少傾向から限界値に到達するのは、別紙図RBOTの減少傾向に示すように年月と推定されました。残りの継続使用期間は、約年ヶ月であると予測されます。潤滑油は継続使用可能な状態にあると判断します。≪状態監視とパラメータ≫分析の目的および各分析のパラメータは以下の通りです。特性低下目的：油の分析結果から、や劣化傾向ならびに添加剤の消耗程度、残存寿命などを確認する。粘度JISK全酸価JISK赤外線吸収スペクトルJISK酸化安定度試験JISK汚染目的：油の分析結果から、砂塵あるいは水・異種油などによるや、異物混入の有無を確認する。水分JISK計数汚染度JISB重量汚染度JISB光学顕微鏡観察摩耗目的：油中の摩耗粒子を分析する事により、回転・摺動部の潤滑状態、摩耗劣化の程度、余寿命などを解析する。摩耗診断電子顕微鏡観察JISKX線マイクロアナリシス油中金属濃度JISK≪分析結果≫特性低下粘度：良好粘度値mm/sの新油値mm/sに対する変化率は+.％であり、当社推奨の管理限界値±％以内に留まっています。全酸価：良好全酸価.mgKOH/gは新油値の.mgKOH/g以内にあることから問題は無いと判断します。赤外線吸収スペクトル：良好酸化安定度試験：良好酸化安定度試験の結果、数値minは当社推奨の管理限界値min以上に留まっており、現時点での使用は可能と判断します。汚染水分：良好水分値ppmは当社推奨の管理限界値以内に留まっています。計数汚染度：今回は実施していません。重量汚染度：今回は実施していません。光学顕微鏡観察：今回は実施していません。摩耗摩耗診断電子顕微鏡観察・X線マイクロアナリシス：今回は実施していません。油中金属濃度：今回は実施していません。
報告№102-0169 | 分析№102-01407 | 102-01407 | 濾過前の試料油を分析した結果、計数汚染度がNAS級と管理限界値内にあるにもかかわらず、SOAP及びD－SOAPでメタルの主成分である錫が多く検出されています。このような場合、NAS等級の測定範囲外のμm未満の粒子が多く発生していると推定できます。μm未満のメタルの摩耗粒子が発生するのは、回転速度が遅くなる主機起動及び停止時に発生します。毎回の錫濃度から、これまで発生した錫濃度を別紙表に示すとおり求めた結果、年月日～年月日のSOAP錫濃度の累積濃度はppmとなり、この濃度と油量Lからメタルの摩耗深さを計算すると、以下に示すようになります。錫の したがって、メタル表面の粗さをsとすると、平均的な摩耗が深さがμmで、前回の時点で既にメタル表面は、鏡面状態になっており、更に摩耗が進行していることが推定されました。尚、発生したこれらの摩耗粒子は濾過により、清浄に出来ますので、濾過圧力kgf/cm以下で濾過することを推奨します。但し、濾過により摩耗の原因を取り除けるものではありませんので、早い段階で摩耗を起こしている原因を究明すると同時に、至急開放点検による摩耗状況の確認が必要と思われます。
報告№102-0316 | 分析№102-03126 | 102-03126 | 本試験は、空気圧縮機のオイルポンプ側軸受の温度が、通常よりから程度上昇したため、その軸受を潤滑している空気圧縮機フレーム内の油を採取し、油の分析結果から、温度上昇の原因を検討することを目的としました。分析の結果、オイルポンプ側軸受の疲労摩耗の進行による発熱が原因と推定されました。発熱を伴う摩耗が発生している場合、軸受内部でフレーキングが発生し、振動振幅が増大していることが想像できます。今後、急激に疲労摩耗が進行し、軸受の寿命に到達することが予想されますので、機器停止直後に再度採油を実施し、疲労摩耗の進行状況を確認されることを推奨します。尚、次回採油はなるべく早い時期に実施することを併せて推奨します。これらのことは、D-SOAPで鉄が検出され、異常摩耗の早期発見パラメータであるフェログラフィーのIs値がの乗とやや高く、摩耗粒子の形態観察の結果、ピストンシリンダ内部の凝着摩耗とともに、転がり軸受内部の疲労摩耗により発生した摩耗粒子がみられたことから判断しました。計数汚染度は、繊維や塗料片等の大型の汚染物によりセンサーが目詰まりが発生し測定できませんでした。尚、を示す粘度、水分、全酸価、IR、RBOTの各データは当社推奨の管理目安内にあり良好と判断します。
報告№104-4546 | 分析№104-01635 | 104-01635 | 前回診断でスラスト軸受の摩耗の発生が確認されたため、本トライボ診断は、摩耗の進行状況を確認することを目的としました。診断の結果、スラスト軸受の摩耗は安定していることが確認されました。但し、異常摩耗の早期発見パラメータであるフェログラフィーのIs値がの乗と前回に比較して桁上昇しており、摩耗粒子の解析結果から転がり軸受等の鉄系材料を使用した箇所の摩耗が発生していることが確認されたため、ヶ月以上経過した時点で分析を実施し、摩耗の進行状況を確認されることを推奨します。このことは、異常摩耗の早期発見パラメータであるIs値がの乗と前回に比較して桁上昇したこと摩耗粒子の形態観察の結果、金属接触が厳しい場合に発生するシビア粒子が見られたことスラスト軸受の摩耗により発生した錫の検出量が前回と同様であったこと以上のことから判断しました。尚、を示す粘度、水分、IR、RBOTの各データは良好であるものの、全酸価が.mgKOH/gと前回の.mgKOH/gに比較して、ヶ月で.mgKOH/g上昇しており、油の劣化が進行しつつあることが確認されました。次回分析では、更油の必要性についても確認されることを併せて推奨します。
報告№109-0001 報告№109-0001 | 分析№109-00005 分析№109-00005 | 109-00005 | トライボ診断を実施し、、汚染度、潤滑状態を確認する。分析の結果、計数汚染度が当社推奨の管理限界値内にあるものの、やや高い値であることが分かりました。汚染度が高いのは、摩耗粒子診断で異常摩耗の早期発見パラメータであるIs値がの乗とやや高く、金属接触が厳しい場合に発生するシビア粒子がやや多く観察され、SOAPによる油中金属濃度の結果、鉄、鉛、銅、亜鉛などが比較的多く検出されたことから、軸受摺動部や鉄系材料および銅系材料を使用した箇所の摩耗によるものと考えられました。今後、さらに摩耗が進行することが懸念されるため、更油ヶ月後とヶ月後に回分析を実施し、摩耗の進行速度を確認することを推奨します。尚、これまでスラッジの発生や外部混入異物などに汚染度が高い傾向を示していますので、今後、更油を実施する際には油槽内の清掃と油濾過機による新油の補充を実施されることを推奨します。また、スラッジの発生が、今後増大するようであれば、油種の変更も検討することを併せて推奨します。は良好と判断します。粘度は良好と判断します。粘度はmm/sと新油値mm/sに比較して、粘度変化率は+.％で、当社推奨の管理限界値である±％以内にあり、良好と判断します。水分は良好と判断します。水分は.ppmと当社推奨の管理限界値の以内にあり、良好と判断します。全酸価は良好と判断します。全酸価は.mgKOH/gと新油値.mgKOH/gに比較して高い値を示しているものの、IRの結果、油劣化の兆候を示すカルボン酸の吸収が確認されていないことから、良好と判断します。IRの結果、良好と判断します。IRの結果、油劣化の兆候を示すカルボン酸の吸収が確認されていないことから、良好と判断します。計数汚染度はやや高い値となっています。計数汚染度はやや高い値となっています。計数汚染度はNAS級と当社推奨の管理限界値のNAS級以内にあるものの、やや高い値となっています。重量汚染度は良好と判断します。重量汚染度はmg/mlと当社推奨の管理限界値のmg/ml以内にあり、良好と判断します。機器の潤滑状態SOAPによる油中金属濃度の結果、鉄、鉛が比較的多く検出されています。摩耗粒子診断の結果、金属接触が厳しい場合に発生するシビア粒子がやや多く観察されています。SOAPによる油中金属濃度の結果、良好です。SOAPによる油中金属濃度の結果、金属元素は検出されていません。SOAPによる油中金属濃度の結果、鉄、鉛が比較的多く検出されています。SOAPによる油中金属濃度の結果、鉄、鉛、銅、錫、亜鉛、外部から混入したと思われるカルシウム、ナトリウムが検出されています。摩耗粒子診断の結果、金属接触が厳しい場合に発生するシビア粒子がやや多く観察されています。摩耗粒子診断の結果、異常摩耗の早期発見パラメータであるIs値がの乗とやや高く、金属接触が厳しい場合に発生するシビア粒子がやや多く観察されています。
報告№109-09619 報告№109-09619 | 分析№109-003790 分析№109-003790 | 109-003790 | ・摩耗状態潤滑油をSOAP／D－SOAPで分析した結果、検出されたのは鉄でした。粒子観察の結果から、検出された鉄は異物の噛み込みなどで発生する切削粒子、疲労摩耗粒子が観察されたことから、潤滑部分では切削摩耗と凝着摩耗が発生していることが分かりました。転がり軸受寿命の指標としている摩耗粒子が観察されなかったことから、フレーキングは発生していないと判断できますが、異常摩耗の早期発見パラメータであるフェログラフィーのIs値がの乗となっていたことから、潤滑状態は厳しくなっていると推定され、今後さらに摩耗が進行することが懸念されます。尚、転がり軸受に切削摩耗が発生している場合、軸受の寿命が分の程度に低下することが知られており、定期的なトライボ診断による状態監視が必要と考えます。また、切削摩耗発生の原因となる混入異物が残留している場合、この異物により切削摩耗が継続して発生する可能性があります。・ケイ素の検出ケイ素がppm検出されました。一般に、潤滑油中からケイ素が検出された場合の原因として、油の消泡剤として使用されるシリコン系の添加剤が検出されるフェログラフィーおよびフィルタ表面の異物観察で砂が多く観察され、これが検出されるシリコングリースをシール部に塗布している場合、このシリコングリースが潤滑油に混入して検出されるなどが挙げられますが、今回の原因は、フィルタで砂が観察されたことから、の可能性が考えられます。およびについては、分析結果では確認することが出来ませんので、これに関する情報をご提供下さい。・汚染度計数汚染度がNAS級以上と当社推奨の管理限界値を超えていました。フィルタ表面の異物観察で金属片、鉄錆、砂等が観察されたことから、汚染度が高い要因は、摩耗と外部混入異物の影響によるものと思われます。・粘度、水分、全酸価、IR、RBOTの各データは良好でした。潤滑油および軸受は継続使用可能な状態にあるものの、以下の対策が必要です。潤滑油を清浄にされると共に、今後、切削摩耗等の進行を監視するため、定期的に分析を実施し、摩耗の進行状況を確認することを推奨します。次回分析の時期を理論的に求めたところ、最短で約時間となります。この時間は、油中汚染物が均一になるために必要とする時間であり、この時間を経過すれば、再分析の結果から状態の傾向を確認することが可能となりますので、これを参考に次回分析時期を検討されることを提案します。
報告№108-0227 報告№110-00650 | 分析№108-01664 分析№110-002989 | 110-002989 | SOAP／D－SOAPで検出された元素は、前回同様に鉄、銅、クロム、錫および亜鉛でした。観察された摩耗粒子は、微小領域の疲労摩耗により発生した鉄系摩耗粒子や銅合金が多く観察され、フィルタ表面の異物観察でも銅合金が多く観察されたことから、本軸受内部で発生している摩耗形態は、疲労摩耗と凝着摩耗であることが分かりました。転がり軸受から発生した大型の摩耗粒子が観察され、異常摩耗の早期発見パラメータであるフェログラフィーのIs値がの乗と依然として高い値となっていることから、潤滑状態は厳しく異常な状態にあると思われます。転がり軸受の保持器に銅が使用されている場合、保持器の摩耗が進行し、転動体とのギャップが大きくなることにより振動が増大して、転がり軸受の寿命の指標となるフレーキングに進展することが懸念されます。計数汚染度、重量汚染度共に当社推奨の管理限界値を大きく超えていました。汚染度が高い要因は、摩耗によるものと思われます。全酸価の結果、.mgKOH/gと管理限界値を超えていました。IRで油劣化の兆候を示すカルボン酸の吸収が確認されたことから、油劣化が進行していることが確認されました。今後、油中の酸成分により金属表面が腐食する腐食摩耗に進展することが懸念されます。転がり軸受の損傷および銅を使用した箇所の摩耗の進行が確認されています。仮に銅を使用した箇所が転がり軸受の保持器であった場合、転動体とのギャップが増大したことで転がり軸受で異常な振動が発生し摩耗が進行していると思われます。以上のことから、転がり軸受保持器の摩耗やギャップ増大の状態を、分解点検により確認することは有効であると思われます。お客様からの情報によれば、概ねヶ月間隔くらいで、運転中に油面継電器が動作するため、更油を行い対処しているとのことですが、使用している油種が無添加タービン油であるため、ランナースラスト軸受のような用途で使用された場合、劣化の進行が早く、劣化による消泡性能の低下やスラッジが発生し、この影響により油面継電器が作動する可能性があると思われます。タービン油の劣化が早いのは、転がり軸受が比較的過酷な荷重条件で使用されていることと、熱劣化に弱い無添加タービン油を使用していることの双方が要因と思われます。軸受の構造を変えることは困難と思われますので、次善の策として、熱劣化やスラッジが発生しにくい油種に至急変更されることを推奨します。尚、転がり軸受の保持器に銅を使用していない場合は、他の部位が摩耗している可能性が考えられますので、銅を使用した箇所がないか確認をお願いします。
報告№103-4517 | 分析№103-00917 | 103-00917 | 精点Aを実施した結果、フェログラフィーを除く項目は良好でした。フェログラフィーの結果、摩耗過酷度を示すIs値はの乗とやや高く、摩耗粒子形態観察の結果、金属接触が厳しい場合に発生するシビア粒子、摩擦熱が高い場合に発生する球状粒子が見られました。シビア粒子、球状粒子は、異常の兆候を示す形態のパラメータで、この摩耗粒子が発生する場合、潤滑状態に注意が必要です。球状粒子の発生原因は、一般に、溶接工事、溶接作業などによる溶接スパッタの混入、電食による発生、厳しい金属接触による摩耗、が考えられます。発生原因が、の溶接スパッタの混入であれば、今後増加しないと思われますが、が考えられる場合は、原因を取り除かなければ球状粒子は増加すると考えられますので、夏期ピーク後に精点Bを実施し、この球状粒子が増加の有無を確認されることを推奨します。念のため、主機の起動時、停止時の温度チャートから軸受温度が微妙に変化しているか、いないかの確認をされるよう推奨します。尚、RBOTが前回に比較し、min上昇したのは、新油の補充の影響によると思われます。今後は、今回のRBOT値によりデータ管理を行います。
報告№113-00419 報告№113-00680 | 分析№113-001657 分析№113-002935 | 113-002935 | 潤滑油は物理的性状、汚染状態が良好の範囲にあることから、継続使用可能と判断します。軸受は摩耗状態が良好の範囲にあることから、継続使用可能と判断します。異常摩耗の早期発見のパラメータであるIs値は、前回の-レベルから変化はなく、正常です。また、異常摩耗の兆候を示す摩耗粒子が顕著に観察されなかったことから、は良好と判断します。計数汚染度、重量汚染度は共に良好です。．粘度、水分、全酸価、IR、RBOTの各データは良好です。
報告№109-09050 報告№109-09050 | 分析№109-000504 分析№109-000504 | 109-000504 | 分析の結果、全てのデータが良好であることから、この油は継続使用可能であり、潤滑状態も正常と判断します。特性低下全ての項目が良好の範囲にあったことから、特性低下は認められず良好と判断します。粘度は良好と判断します。粘度はmm/sと新油値mm/sに比較して、粘度変化率は+.％で、当社推奨の管理限界値である±％以内にあり、良好と判断します。全酸価は良好と判断します。全酸価は.mgKOH/gと新油値.mgKOH/g以下であることから、良好と判断します。酸化安定度の結果、良好と判断します。酸化安定度はminと当社推奨の管理限界値のmin以上であり、良好と判断します。汚染は良好と判断します。水分は良好と判断します。水分は.ppmと当社推奨の管理限界値の以下であり、良好と判断します。摩耗潤滑状態は正常と判断します。フェログラフィーの測定は良好と判断します。異常摩耗の早期発見パラメータであるIs値がのマイナス乗と良好の範囲あることから、潤滑状態は正常と判断します。
報告№108-0227 報告№110-00234 | 分析№108-01664 分析№110-000909 | 110-000909 | を示す粘度、水分、全酸価の各データは良好でした。泡立ち試験の結果は、-と新油値が-であるのに比較して高い値となっていたことから、消泡性能が低下していることが分かりました。今後の使用状況によっては油の酸化劣化が進行したり、ギヤ歯面およびベアリング軌道面で油膜切れが発生したりする場合があるため、消泡剤の添加による消泡性能の改善など何らかの対応が必要になると思われます。潤滑油は継続続使用可能な状態にあるものの、今後は障害予防を目的に以下の対策を推奨します。消泡性能が低下した場合、ギヤ歯面での油膜形成に影響が出て摩耗の発生が進展することがあります。今後は消泡性能低下の影響により摩耗が進展する可能性がありますので、フェログラフィーおよびSOAPを追加するとともに、分析周期を短縮して傾向監視を強化することを推奨します。泡立ち試験の結果、消泡性能が低下していることが確認されました。粘度粘度は.mm/sと新油値mm/sに比較して、粘度変化率は-％で、当社推奨の管理限界値である±％以内にあり、良好と判断します。泡立ち試験泡立ち試験は-と新油に比較して高い値でした。水分はと当社推奨の管理限界値の以下であり、良好と判断します。全酸価全酸価は.mgKOH/gと新油値.mgKOH/gに比較して高いものの、IRの結果で油劣化の兆候を示すカルボン酸の吸収が確認されていないことから、良好と判断します。
報告№106-4572 報告№106-4572 | 分析№106-02258 分析№106-02258 | 106-02258 | 分析データからコーンディスクの摩耗状態を検討した結果、採油が適切に行われ、そして摩耗がコーンディスクに集中していたと仮定した場合、コーン表面の摩耗深さは、メーカ推奨のμm以内にあり、このことから継続使用は可能と判断しました。は良好と判断します。粘度は良好と判断します。粘度は.mm/sと新油値.mm/sに比較して、粘度変化率は+％で、当社推奨の管理限界値である±％以内にあり、良好と判断します。水分は良好と判断します。水分はppmと当社推奨の管理限界値の以下であり、良好と判断します。全酸価は良好と判断します。全酸価は.mgKOH/gと新油値mgKOH/g以内にあり、良好と判断します。IRの結果、良好と判断します。IRの結果、油劣化の兆候を示すカルボン酸の吸収が確認されていないことから、良好と判断します。計数汚染度が当社推奨の管理限界値を超えていました。計数汚染度は当社推奨の管理限界値を超えていました。計数汚染度はNAS級以上と当社推奨の管理限界値のNAS級を超えていました。重量汚染度はmg/mlでした。重量汚染度はmg/mlでした。コーンディスクの摩耗状態分析データからコーンディスクの摩耗状態を検討した結果、採油が適切に行われ、そして摩耗がコーンディスクに集中していたと仮定した場合、コーン表面の摩耗深さは、メーカ推奨のμm以内にあり、このことから継続使用は可能と判断しました。油中の金属粒子濃度を分析するSOAP及びD-SOAPの結果、摩耗により発生したと考えられる鉄がSOAPでppm、D－SOAPで.ppm検出されていました。この鉄濃度から摩耗量を計算するが、前回から今回までの間に更油を実施しており、更油直後に分析を実施していないため、更油後の初期鉄濃度をと仮定し、濃度補正を行う必要があります。補正の結果、ppmになっていたと考えられることが出来ます。この補正後の鉄濃度と油量リットルから摩耗量を下式により計算しました。 ・式 摩耗量は、.cmとなります。従いまして、下図のような体積をもつ金属片が摩耗した計算となります。図摩耗量の概念図変速機の変速段数は、低速、低速－中速、中速－高速の段であり、コーンディスク表面に確認されたリング状箇所の接触箇所の面積と鉄濃度から摩耗した体積を計算し、本の摩耗痕の平均摩耗深さを求めました。その結果、本の摩耗痕の平均的な深さは、低速領域ではμm、低速－中速領域では.μm、中速－高速領域では.μmでした。上記に示した摩耗痕の平均的な深さは、前回採油からヶ月間で摩耗が進行したと考えられます。本設備は年月から使用を開始し、年ヶ月経過しています。摩耗が最も進行している低速領域の摩耗深さを、使用期間を考慮して追加計算したところμmでした。これはメーカ推奨の取替え基準μm以下でした。
報告№109-09136 報告№111-00053 | 分析№109-001160 分析№111-000162 | 111-000162 | 更油からの使用時間をもとに潤滑油の余寿命を評価したところ、潤滑油は次回定検まで使用可能と判断できました。次回定検時に更油を実施しない場合は、酸化安定度を知るための分析を実施し、余寿命を確認することを推奨します。酸化安定度はminであり、当社推奨の管理限界値のmin以上であることから、良好と判断します。
報告№109-09136 報告№111-00184 | 分析№109-001160 分析№111-001002 | 111-001002 | 潤滑油および対象設備は継続使用可能な状態にあり、保守サイクルおよび方法は適性であると判断します。今後も定期的に分析を実施し、エンジン内部の潤滑状態を監視しながら管理されることを推奨します。フェログラフィー異常摩耗の早期発見パラメータとして摩耗粒子を定量化して評価するフェログラフィーのIs値は、潤滑状態が正常な-でした。摩耗粒子の形態で比較的多く観察された粒子は、潤滑状態が正常な場合に発生する摩耗粒子でした。これらの摩耗粒子が観察された場合、潤滑部で発生している摩耗形態は、正常なマイルド摩耗であることが分かります。電子顕微鏡・X線マイクロアナリシス観察された粒子をSEM・XMAで詳細に分析した結果、粒子には鉄、マンガンが比較的多く含まれており、成分割合から粒子は主にシリンダ内壁やピストンリング等から発生していると推定できました。Iカップリング発光分光分析供試のディーゼルエンジン油を分析した結果、検出された金属元素は、SOAP-Tの結果表に示すように、鉄、鉛、銅、錫、リン、亜鉛、カルシウム、アルミニウム、ケイ素、ナトリウム、マグネシウム、ホウ素が検出されました。これらの検出された金属元素から発生箇所を推定すると鉄、鉛、銅、錫・エンジン部品リン、亜鉛、カルシウム、マグネシウム、ホウ素・オイル添加剤アルミニウム、ケイ素、ナトリウム・外部混入異物であると思われます。このうち、機械部品が摩耗したと思われる元素はのグループです。計数汚染度計数汚染度はNAS級とやや汚染されていました。フィルタ表面の異物観察で鉄錆、砂等が観察されたことから、汚染度が高い要因は、摩耗、エンジンオイルの反応生成物、そして外部混入異物の影響と思われます。粒度分布粒度分布は.～μmの範囲にあり、.μmにピークが確認されました。粘度、水分、酸価、塩基価、IRの各データは良好でした。
報告№108-0204 報告№108-6537 | 分析№108-01503 分析№108-01685 | 108-01685 | 今回の採油は、機器停止中にエアブリーザから実施しているため、油循環中に採油した場合に比較し、油中粒子の沈降の影響を受け、分析データが低濃度に出る可能性があります。今回の分析は以上のことを踏まえて結果を検討しました。初期試験を実施した結果、全てのデータは良好の範囲にありました。但し、今回の採油が主機停止から日以上経過しており、μmサイズの金属粒子でcm程度は沈降していると考えられ、ほとんどの摩耗粒子が採取されていない可能性があると思われます。したがって、摩耗が進行していることを見落としている場合もあると考える必要があります。尚、上述しましたように、今回の採油は停止中の採油であるため、運転中の採油に比較して汚染度は低目に出ている可能性があります。次回採油のタイミングは、粒子の沈降の影響を極力抑え、油中粒子が均一な分散状態に近い状態で採油が実施できるように、運転中、または停止直後に採油を実施されることを推奨します。
報告№107-0085 報告№107-0085 | 分析№107-00383 分析№107-00384 | 107-00384 | 分析の結果、全てのデータが良好であることから、この油は継続使用可能であり、潤滑状態は正常と判断します。は良好と判断します。計数汚染度は良好と判断します。計数汚染度はNAS級と当社推奨の管理限界値のNAS級以内にあり良好と判断します。重量汚染度は良好と判断します。重量汚染度は.mg/mlと当社推奨の管理限界値のmg/ml以内にあり良好と判断します。機器の潤滑状態機器の潤滑状態は正常と判断します。SOAPの結果は良好です。SOAPの結果、油の添加剤成分であるリンが検出されました。D－SOAPの結果、鉄が検出されました。D－SOAPの結果、摩耗により発生する鉄、外部から混入したと思われるカルシウム、ナトリウムが検出されました。フェログラフィーの結果は良好です。異常摩耗の早期発見パラメータであるフェログラフィーのIs値がと良好の範囲にあり、潤滑状態は良好と判断します。
報告№109-09136 報告№110-00356 | 分析№109-001160 分析№110-001618･1620 | 110-001618_1620 | 使用油粘度、水分、全酸価の各データは良好でした。汚染度使用油重量汚染度の結果、mg/mlと汚染されていました。重量汚染度で使用したフィルタ表面には、黒色の粘ちょう物、肉眼で確認できる金属片が観察されたことから、汚染度が高い要因は、摩耗とスラッジによるものと思われます。交換直後計数汚染度はNAS級以上、重量汚染度は.mg/mlと共に汚染されていました。重量汚染度で使用したフィルタ表面には、黒色の粘ちょう物、肉眼で確認できる金属片が観察されたことから、摩耗とスラッジによるものと思われます。劣化状況潤滑は全て良好の範囲にあり、劣化は確認されず、継続使用可能な状態にあることが確認されました。残油が及ぼす汚染の影響使用油と交換直後のデータを比較した結果、重量汚染度は使用油の分の程度に減少しましたが、計数汚染度がNAS級以上と汚染されていました。このことから、新油に入れ替えただけでは油槽内の汚染物が除去しきれないことがわかりました。今回の試料油は、給油口から採油されていることから、油槽底部に沈降している大型粒子は採取されずに残留している可能性が考えられます。濾過による汚染状態の改善使用油を抜き、新油を充填しただけでは、油中の摩耗粒子やスラッジ等は、分の程度に減少しているものの、除去することは出来ません。正常な潤滑状態を保つには、油中の汚染物を濾過などにより適正な量まで除去する必要があります。
報告№109-09136 報告№112-00588 | 分析№109-001160 分析№112-002432 | 112-002432_date130226 | 、汚染状態、摩耗状態ポンプ減速機と潤滑油は、継続使用可能な状態であるため、分解点検の必要はないと判断します。但し、観察された油中粒子には、異物の切削作用の影響で発生する切削摩耗や、繰り返し応力による疲労摩耗で発生した摩耗粒子が観られたことから、今後の摩耗進行を傾向監視するため、＜以下のに示す＞対策を推奨します。余寿命予測フェログラフィーのIs値は、前回に比較しての乗から乗に桁低下し、安定した潤滑状態になっていることがわかります。このような安定した潤滑状態では、異常な方向に向かう上昇角を示さないことからIs値による余寿命予測はできませんが、前回と今回の各データを比較した結果から総合的に判断すると、少なくとも年程度の間は継続して使用が可能な状態にあると判断します。定期的なトライボ診断トライボ診断は、潤滑油を分析し、潤滑油の性状を調査して継続使用が可能か、更油すべきかの評価を行うことはもとより、ギヤや転がり軸受、すべり軸受などの潤滑状態も評価する設備診断技術ですが、農業用の設備では稼働率にもよるものの年に回程度の診断により、そのデータの変化から異常の兆候を早期に発見することや、分解点検の必要性を判断することが可能となります。今回の分析データでは、潤滑油中に摩耗速度の早い摩耗形態の切削摩耗および疲労摩耗が確認されたことから、今後も定期的な分析診断により設備状態を把握することを推奨します。濾過油中の汚染度が高いことから、摩耗粒子や異物等がギヤ歯面や軸受軌道面に噛み込むことによる摩耗の進行が懸念されるため、濾過を推奨します。バックラッシによる評価トライボ診断では、バックラッシの増加量を分析結果から計算できますが、今回は計算に必要な歯幅に関する情報が不足していたため、仮定して計算しております。不足している情報をお知らせ頂ければ、より正確な診断を行うことが出来ますので、可能であれば情報をお知らせ下さい。はフェログラフィーおよびSOAP-Tの結果から総合的に判断した結果、傾向管理が必要な状態にあると考えられます。フェログラフィー【定量分析：Is値】Is値は異常摩耗の早期発見パラメータのつで、摩耗粒子を定量化するために用います。Is値は前回に比較しての乗から乗に低下し、低い値でした。フェログラフィー【定性分析：摩耗粒子および摩耗形態観察】分析結果から比較的多く観察された粒子は、以下の通りでした。正常な摩耗粒子・潤滑状態が正常なマイルド摩耗により発生。切削粒子・異物や金属表面の微小突起による切削摩耗により発生。疲労摩耗粒子・繰返し応力を受けて発生。観察された摩耗粒子の中でも切削粒子は、注意が必要です。減速機で切削摩耗が発生した場合、減速機内部で使用されている転がり軸受が切削摩耗により生じた軌道面の損傷が起点となって、寿命が分の程度に低下することがあることから、切削摩耗には十分注意する必要があります。切削摩耗の発生原因となる混入異物が残留している場合、この異物により切削摩耗が継続して発生する可能性があります。Iカップリング発光分光分析【SOAP-T】検出された金属元素から発生箇所を推定すると、以下の通りでした。鉄、鉛、銅、ニッケル、錫、亜鉛・ギヤ、軸受等リン・添加剤カルシウム、アルミニウム、ナトリウム・外部混入異物バックラッシご提供いただいた減速機に関する情報から、スパイラルベベルギヤであり、この部分のバックラッシを求めました。尚、歯幅が不明でしたのでmmと仮定しました。その結果、減速機のギヤ歯面に摩耗が集中していたと仮定した場合、バックラッシの増加量は約μmと推定されました。バックラッシ増加分の上限値は、メーカにより差異はあるものの、当社の推奨するバックラッシは、一般に推奨されるμmを管理目安にしています。この値に比較して十分に小さい値であり、前回に比較してSOAP-Tの鉄濃度が減少していることから、摩耗は安定しているものと推定されます。計数汚染度は、当社推奨の管理限界値に到達していました。計数汚染度計数汚染度は、NAS級と当社推奨の管理限界値NAS級に到達していました。重量汚染度は、mg/mlでした。光学顕微鏡写真重量汚染度で濾過したフィルタ表面上の夾雑物を光学顕微鏡で観察した結果、茶褐色のスラッジ、金属片、鉄錆、砂等が観察されました。は良好と判断します。粘度粘度は、.mm/sと新油値mm/sに比較して、粘度変化率は-％で、当社推奨の管理限界値である±％以内にあり、良好と判断します。水分は、ppmと当社推奨の管理限界値の以下にあり、良好と判断します。酸価は、.mgKOH/gと新油値.mgKOH/g以下にあり、良好と判断します。IRIRチャートの結果、新油と使用油のスペクトルパターンはほぼ一致し、また、油劣化の兆候を示すカルボン酸の吸収が確認されていないことから、良好と判断します。
報告№102-6056 | 分析№102-00921 | 102-00921 | 精点Aを実施した結果、水分、全酸価、IR、フェログラフィーを除く項目は良好でした。水分は、.ppmと管理基準値以内であるものの、やや高い値であるため、今後は水分の混入箇所の調査と監視強化が必要です。全酸価の結果、.mgKOH/gと管理基準値を超えていました。IRの結果、油劣化の兆候を示すカルボン酸の吸収が確認されていることから、全酸価が上昇した要因は、油劣化によるものと考えられました。今後、劣化により発生した油中の酸成分により腐食摩耗が発生する場合がありますので、至急更油を実施されることを推奨します。フェログラフィーの結果、摩耗過酷度を示すIs値は.と良好の範囲にあるものの、摩耗粒子形態観察の結果、厳しい金属接触により発生するシビア粒子、摩擦熱が高い場合に発生する球状粒子が見られることから、局部的に油膜切れによるメタルコンタクトが発生しているものと考えられます。今後、更に摩耗が進行する場合がありますので、ヶ月以内に精点Bを実施されることを併せて推奨します。
報告№109-09136 報告№112-00537 | 分析№109-001160 分析№112-002211 | 112-002211 | 潤滑油は継続使用可能な状態にあると判断します。粘度、全酸価、IR、RBOTの各データは良好でした。油の余寿命は、使用油の使用期間または使用時間が不明であったため、ご依頼の油の余寿命に関する検討は行えませんでした。ただし、今回の結果がmin、新油値がminであることから、使用期間を仮にヶ月間と仮定すれば余寿命は十二分にあると言えます。可能であれば、使用期間、あるいは使用時間の情報をご提供下さい。水分は良好でした。
報告№106-6102 報告№106-6121 | 分析№106-02223 分析№106-02543 | 106-02543 | 目的スラッジが発生しているかを確認する。考察精点Bを実施した結果、スラッジの発生は確認されませんでした。但し、サーボシリンダ内壁やポンプ内部で摩耗が発生していることが確認できました。計数汚染度がNAS級と良好の範囲にあるものの、異常摩耗の早期発見パラメータであるフェログラフィーのIs値がの乗とやや高いことから、今後更に摩耗が進行し、汚染度が上昇することで、バルブ類の動作障害やフィルタ、ストレーナ等の目詰まりの発生が懸念されるため、ヶ月後に精点Bを実施し、汚染度および摩耗の進行状況を確認されることを推奨します。これらのことは、異常摩耗の早期発見パラメータであるフェログラフィーのIs値がの乗とやや高く、摩耗粒子形態観察の結果、μm以下の鉄系粒子が多く観察されたことSOAP／D－SOAPの結果、鉄が検出されたこと以上のことから判断しました。
報告№109-09136 報告№111-00475 | 分析№109-001160 分析№111-002194 | 111-002194 | 濾過前の試料油を分析した結果、全てのデータが良好です。尚、RBOTが前回に比較し、min上昇しています。RBOTが上昇した理由は、更油、補給を実施した仮設タンクで他の軸受油と混合して濾過を実施した濾過機配管内や仮設タンクなどに油が残留していた以上のことが考えられます。お客様情報の～にはいずれにも該当せず、原因は分かりませんでした。但し、今回の分析結果で、酸価および粘度の各データに大きな変化はなく、異種油の混入などは確認されていないため、本試料油は継続使用可能な状態にあります。今後は、今回のRBOT値を基に潤滑油の寿命を評価します。
報告№109-09136 報告№110-00013 | 分析№109-001160 分析№110-000047 | 110-000047 | 前回同様には良好の範囲にあり、汚染度、潤滑状態も良好でした。潤滑油および軸受は継続使用可能な状態にあると判断します。
報告№109-09447 報告№109-09447 | 分析№109-002782 分析№109-002782 | 原子力_考察 | 全酸価及びIRのスペクトルパターンより、劣化の兆候として現れるスラッジや外部から混入したものの有無を確認した結果、今回の新油と異なるIRのスペクトルパターンから異種油が混入している可能性が考えられます。今回の分析結果だけでは異種油の特定はできませんが、現在のところは異種油等の混入が原因となる油の劣化は確認されていませんので、早急な対策を行う必要はないと考えます。今後は、異種油等の混入による化学的反応で生じるIRのスペクトルパターン以外の分析項目の変化にも注意し、傾向を確認されることを推奨します。また、採油した油名を再確認されることもあわせて推奨します。なお、今回のように新油と異なるIRのスペクトルパターンが確認された場合もあるため、今後は混入が想定されるあらゆる異種油等の有機物・有機化合物の分析を事前に実施しておくと、その原因を調査する上で有効なデータ資料となります。特性低下特性低下に係るパラメータの分析結果は良好と判断します。粘度粘度はmm/sと新油値mm/sに対する粘度変化率は-.％で、当社推奨の管理限界値である±％以内にあり、良好と判断します。全酸価添加タービン油については、当社では管理限界値を設定しておらず、新油分析値との比較及び他の分析項目の結果より全酸価の状態判断を行います。その結果、全酸価は.mgKOH/gと新油値.mgKOH/g以内にあり、良好と判断します。酸化安定度酸化安定度はminであり、当社推奨の管理限界値のmin以上であることから、良好と判断します。有機物・有機化合物有機物・有機化合物は、IRチャートによる新油分析値との比較の結果、cm-付近に劣化の兆候を示すカルボン酸の吸収が確認されていないことから、良好と判断します。但し、別紙IR吸収パターンの相違からわかるように、新油と異なる有機物・有機化合物の存在が確認されました。色相はLであり、新油値のLに比較して変化がないことから、良好と判断します。汚染に係るパラメータの分析結果は良好と判断します。水分は.ppmであり、当社推奨の管理限界値の以下であることから、良好と判断します。汚染粒子数はNAS級であり、当社推奨の管理限界値のNAS級以内であることから、良好と判断します。汚染度物重量は.mg/mlであり、当社推奨の管理限界値のmg/ml以内であることから、良好と判断します。摩耗運転中における潤滑状態は正常であったものと判断します。異常摩耗の早期発見パラメータであるフェログラフィーのIs値がのマイナス乗と当社基準値と比較して良好の範囲にあったことから、潤滑箇所の潤滑状態は正常と判断します。金属濃度SOAP法により金属濃度を測定した結果、外部から混入したと思われるリンがppm、亜鉛がppmと僅かに検出されましたが、良好と判断します。金属濃度酸溶解法により金属濃度を測定した結果、外部から混入したと思われるカルシウム、ナトリウムが共にと僅かに検出されましたが、良好と判断します。
報告№102-0052 | 分析№102-00413 | 102-00413 | 分析の結果、SOAP／D－SOAP、フェログラフィーの結果、SOAP／D－SOAPでギヤ歯面の摩耗により発生した鉄が多く検出されました。フェログラフィーの結果、μm未満の鉄系粒子が支配的で、中にはμmサイズの薄片状粒子も確認されました。これらのことから、ギヤ歯面の摩耗状態は、一時的に極一部で油膜切れが発生したものの、現在のところ、比較的マイルドな状況で進行していると考えられました。尚、油中の摩耗粒子の分散性が良い潤滑油分析による摩耗診断と違い、分散性が非常に低いグリースの場合は、機器の回転数等から最適採油周期を計算することが出来ません。従って、グリース分析による診断は、採油条件を一定にし、定期的に実施することが必要です。採油周期は、回数を多くすれば、診断精度は良くなります。グリースのサンプリング可能なのは、主機が停止している間です。設備によっては停止が取れないものもあります。計画停止のタイミングを見計らい採油計画を立てることをお奨めします。又、摩耗の変化は稼働率に左右されますが、通常ヶ月に度実施し、そのデータの中で異常が確認された場合に、ヶ月、ヶ月と短縮することで管理できていくものと考えます。
報告№109-09136 報告№112-00589 | 分析№109-001160 分析№112-002458 | 112-002458 | 分析の結果、潤滑油の劣化はなく、汚染度は良好な範囲にあることから、継続使用可能な状態にあると判断します。但し、異種油の混入、または油名が違う可能性がありますので、以下の対策を推奨します。軸受分析の結果、軸受は継続使用可能な状態にあると判断します。但し、疲労摩耗が発生しており、今後も摩耗の進行を傾向監視するため、以下の対策を推奨します。定期的な分析定期的に分析を実施することにより、データの変化から異常の兆候を早期に発見することが可能となります。また、今回は対象設備の初回分析であるため、あと最低でも回分析を実施し、分析データの変化から今後の分析周期を検討することを推奨します。今後、疲労摩耗の進行が懸念されるため、出来るだけ早めに回目の分析を実施することを推奨します。異種油の混入および油名の確認分析データから新油と一致しないデータが確認されたことから、異種油の混入または油名が違っている可能性があります。油は設備の条件にあった適正な性能のものを使用することが重要であるため、異種油の混入の有無、油名を再確認することを推奨します。はフェログラフィーおよびSOAP-Tの結果から総合的に判断した結果、継続使用は可能ですが、機器の機能を保持するためにも傾向管理が有用と考えます。フェログラフィー【定量分析：Is値】Is値は異常摩耗の早期発見パラメータのつで、摩耗粒子を定量化するために用います。今回のIs値はの乗とやや高い値でした。フェログラフィー【定性分析：摩耗粒子および摩耗形態観察】分析結果から比較的多く観察された摩耗粒子は、以下の通りでした。疲労摩耗粒子・繰返し応力を受けて発生。フリクションポリマ・局部的に高圧・高温となる場合に発生。Iカップリング発光分光分析【SOAP-T】検出された金属元素から発生箇所を推定すると、以下の通りでした。鉄、鉛、ニッケル、亜鉛・軸受等カルシウム、ケイ素、ナトリウム・外部混入異物は良好と判断します。計数汚染度計数汚染度は、NAS級と当社推奨の管理限界値NAS級以下であり、良好と判断します。重量汚染度は、.mg/mlと当社推奨の管理限界値mg/ml以下であり、良好と判断します。光学顕微鏡写真重量汚染度で濾過したフィルタ表面上の夾雑物を光学顕微鏡で観察した結果、金属片、鉄錆、砂等が観察されました。IRチャートの結果、新油と使用油のスペクトルパターンが一致していない箇所が確認されました。粘度粘度は、mm/sと新油値mm/sに比較して、粘度変化率は+.％で、当社推奨の管理限界値である±％以内であり、良好と判断します。水分は、ppmと当社推奨の管理限界値の以下であり、良好と判断します。酸価は、.mgKOH/gと新油値.mgKOH/g以下であり、良好と判断します。IRIRチャートの結果、新油と使用油のスペクトルパターンが一致していない箇所が確認されました。cm-付近の酸化防止剤のピークが確認されていないことから、酸化防止剤が減少したか、または無添加油である可能性が考えられます。
報告№101-0257 | 分析№101-02399 | 101-02399 | 分析の結果、フェログラフィーを除く項目は良好でした。フェログラフィーの結果、摩耗の過酷度を示すIs値は.と良好の範囲にあるものの、摩耗粒子の形態観察の結果、外部から混入した砂、その砂が噛み込み発生した切削粒子、金属接触が厳しい場合に発生するシビア粒子が多く観察され、且つ、D-SOAPの結果、スラストランナー成分の鉄とスラストメタルの主成分の錫が検出されており、スラストメタル摺動面で厳しい接触が発生しているものと考えられました。そこで、現在の摩耗状況を以下の通り確認しました。D－SOAPの錫濃度と油量Lからメタルの摩耗体積を次式により求めると.cmとなります。 ・式 又、この摩耗した体積は、下図aのような直方体と同じ体積と考えることができます。図摩耗量の概念図次に、本機のスラストメタルの全パッドの表面積がcmで、当社の経験によれば、実際に摩耗が発生する面積は、下図bのようなメタル表面積の分の程度エリアであるので、このメタル表面積の分のと前に求めた摩耗体積から平均的な摩耗深さを次式により求めることができ、平均的な摩耗深さは、μmとなります。 ・式 仮に表面粗さをRmaxsと考えた場合、この粗さの分のが摩耗したことになりますので、メタルは使用可能な範囲にあると考えます。フェログラフィーの結果から、異物の噛み込みにより発生した粒子がやや多く見られていることから、今後さらに摩耗が進行することが懸念されるため、摩耗粒子が平衡濃度に到達する運転時間時間後に再度分析を実施し、摩耗の進行状況を確認されることを推奨します。尚、メタルの使用開始時期、油の使用時間の情報を加えるとともに、継続的に分析を実施すれば、メタルの摩耗状況を把握することが可能です。又、診断精度を確保するためには、油槽中層部から採油を実施することが重要になりますので、ご協力をお願いいたします。但し、機器の構造上の制約から油槽の中層部から採油できない場合は、当社営業にご相談下さい。
報告№109-09447 報告№110-00768 | 分析№109-002782 分析№110-003656 | 110-003656_date110624 | データが高濃度になる採油条件にもかかわらず、各データが良好であったことから、軸受および潤滑油は継続使用可能な状態にあると判断します。本試料油は、機器停止中に排油口から採油されているにもかかわらず汚染度を示すデータは良好でしたが、今後の採油は、極力運転中もしくは停止直後の油槽中層部から実施されることを推奨します。
報告№109-09136 | 分析№109-001160 | 113-000907 | 分析の結果、、汚染度は全て当社推奨の管理限界以下であることから、継続使用可能な状態にあると判断します。軸受は継続使用可能な状態にあると判断します。は、フェログラフィーおよびSOAP-Tのデータから総合的に解析した結果、正常な状態にあると考えられます。フェログラフィー【定量分析：Is値】Is値は異常摩耗の早期発見パラメータのつで、摩耗程度を定量化するために用います。今回のIs値はのマイナス乗と低い値でした。フェログラフィー【定性分析：摩耗粒子および摩耗形態観察】分析結果から観察された代表的な粒子は、以下の通りでした。正常な摩耗粒子・潤滑状態が正常なマイルド摩耗により発生。Iカップリング発光分光分析【SOAP-T】検出された金属元素から発生箇所を推定すると、以下の通りでした。検出された金属成分 分類 鉄 軸受等 リン、亜鉛 添加剤 カルシウム、ナトリウム 外部混入異物 粘度、水分、酸価、IRの各データは良好でした。
報告№107-4543 報告№107-4544 | 分析№107-02132 分析№107-02170 | 107-02170 | トライボ診断の結果、粘度を除く項目は良好でした。粘度は、新油値のmm/sに比較し変化率が-％のmm/sとなっており、当社推奨の管理限界値である±％を超えていました。IRの結果、異種油の混入や劣化の進行が確認されなかったことから、粘度の低下は、潤滑油の製造ロットによる差異、または、潤滑油の分子がせん断作用を受け粘度が低下したことなどが考えられます。現在のところ、本試料油は継続使用可能な状態にありますが、定期的に分析を実施し、粘度の低下および油の劣化の進行状況を確認することを推奨します。尚、補充用として尻労WFに保管している新油がありましたら、ml程度ご提供下さい。新油の粘度をチェックいたします。粘度が当社推奨の管理限界値を超えていました。粘度は当社推奨の管理限界値を超えていました。粘度はmm/sと新油値mm/sに比較して、粘度変化率は-％で、当社推奨の管理限界値である±％を超えていました。粘度はmm/sでした。粘度はmm/sでした。粘度指数はでした。粘度指数はでした。水分は良好。水分は.ppmと当社推奨の管理限界値の以下であり、良好と判断します。全酸価は良好。全酸価は.mgKOH/gと新油値.mgKOH/g以内であり、良好と判断します。
報告№109-09136 報告№112-00597 | 分析№109-001160 分析№112-002525 | 112-002525 | 分析の結果、本試料および汚染状態は全て良好な範囲にあり、継続使用可能な状態にあると判断します。粘度、酸価、有機物・有機化合物、酸化安定度の各データは良好でした。尚、RBOTは、新油値に比較して大きな値であり減少傾向は確認されませんでした。このことから、酸化防止剤の消耗は確認されず、この油は継続使用可能な状態にあると判断できました。水分濃度は、継続使用可能な範囲にありました。
報告№108-0505 報告№108-0505 | 分析№108-03645 分析№108-03645 | 108-03645 | 分析の結果、微小領域で発生する疲労摩耗粒子がやや多く観察されました。観察された摩耗粒子から推定される軸受表面の摩耗痕は、μm以下と小さな痕跡と推定できます。現時点では小さな摩耗痕ですが、長期使用に伴い、この摩耗痕が起点となってクラックが進展し表面剥離へとつながります。異常摩耗の早期発見パラメータであるフェログラフィーのIs値がの乗とやや高いものの、転がり軸受の寿命の指標となるフレーキングの発生が確認されていないことと、本機の回転数がrpmと低速回転であることから軸受は継続使用可能と判断します。尚、クラックに進展する可能性がある疲労摩耗粒子が観察されたことから、周期的な分析により摩耗状態を傾向監視することを推奨します。傾向監視の周期は、理論的に計算したところ対象機の稼動時間が時間以上経過すれば、摩耗の進行状況を確認することができることが分かりましたので、次回分析時期はこのことを参考にして下さい。計数汚染度は良好と判断します。計数汚染度は良好と判断します。計数汚染度はNAS級と当社推奨の管理限界値のNAS級以内にあり、良好と判断します。重量汚染度は.mg/mlとなっています。重量汚染度は.mg/mlとなっています。機器の潤滑状態フェログラフィーの結果、微小な疲労摩耗粒子が観察されています。SOAPの結果は良好です。SOAPの結果、油の添加剤成分であるリンが検出されています。摩耗により発生する鉄が検出されていないことから、良好と判断します。D－SOAPの結果、鉄が検出されています。D－SOAPの結果、摩耗により発生する鉄が検出されています。フェログラフィーの結果、微小な疲労摩耗粒子が観察されています。異常摩耗の早期発見パラメータであるフェログラフィーのIs値がの乗とやや高く、摩耗粒子の結果、微小な疲労摩耗粒子が多く観察されています。
報告№108-0227 報告№110-00105 | 分析№108-01664 分析№110-000406 | 110-000406 | ・摩耗状態前回に比較してSOAP／D－SOAPの鉄および錫濃度に大きな変化はなく、異常摩耗の早期発見パラメータであるフェログラフィーのIs値がのマイナス乗と良好でした。・汚染度前回に比較して計数汚染度はNAS級から変化はなく、良好でした。結論軸受は継続使用可能な状態にあると判断します。は良好と判断します。計数汚染度計数汚染度はNAS級と当社推奨の管理限界値のNAS級以内にあり、良好と判断します。重量汚染度は.mg/mlと当社推奨の管理限界値のmg/ml以内にあり、良好と判断します。機器の潤滑状態機器の潤滑状態は正常と判断します。SOAPSOAPの結果、摩耗により発生する銅、油の添加剤成分であるリンが検出されました。D－SOAPD－SOAPの結果、摩耗により発生する鉄、錫、銅が検出されていないことから、良好と判断します。フェログラフィー異常摩耗の早期発見パラメータであるフェログラフィーのIs値がのマイナス乗と良好の範囲にあることから、潤滑状態は正常と判断します。
報告№106-6091 報告№106-6091 | 分析№106-02074 分析№106-02074 | 106-02074 | 目的トライボ診断を実施し、、汚染度、機器の潤滑状態を確認する。分解点検が必要かを判断する。考察分析の結果、計数汚染度がNAS級以上と汚染度は高いものの、転がり軸受の寿命の指標となるフレーキングが発生していないことから、軸受は継続使用可能であり、分解点検の必要はないと判断します。摩耗粒子形態観察で異物の噛み込みにより発生する切削粒子、局部的に高圧・高温となる場合に発生するフリクションポリマ、また外部から混入した鉄錆、砂がやや多く観察されたことから、汚染度が高い原因は、摩耗及び油のスラッジ、外部混入異物の影響と考えられました。発生している摩耗形態には異物の噛み込みにより発生した切削摩耗があり、異物が混入していない状態に比較して摩耗進行速度が速く注意が必要です。潤滑油中に異物が混入している場合、転がり軸受の寿命は分の程度に低下することが知られています。今後、これらの異物が軸受軌道面に噛み込み転がり軸受の寿命の指標となるフレーキングに進展することと、高い摩擦熱による油劣化が進行することが懸念されました。軸振れなどによる偏荷重により局部的に高圧になっていることも考えられます。振動測定を実施しているようであれば、軸の振れ回りに起因する周波数帯のピークの有無を確認することを推奨します。また、摩耗発生の原因となっている汚染物を油濾過により除去すると共に、ヶ月後に再度分析を実施し摩耗の進行状況および油の劣化状況を確認することを併せて推奨します。これらのことは、計数汚染度がNAS級以上と当社推奨の管理限界値を超えていたこと異常摩耗の早期発見パラメータであるフェログラフィーのIs値がの乗と高く、摩耗粒子形態観察の結果、異物の噛み込みにより発生する切削粒子、局部的に高圧・高温となる場合に発生するフリクションポリマ、外部から混入した鉄錆がやや多く観察されたこと以上のことから判断しました。は良好と判断します。粘度は良好と判断します。粘度はmm/sと新油値mm/sに比較して、粘度変化率は+.％で、当社推奨の管理基準値である±％以内にあり、良好と判断します。水分は良好と判断します。水分はと当社推奨の管理限界値の以下であり、良好と判断します。全酸価は良好と判断します。全酸価は.mgKOH/gと新油値以内にあり、良好と判断します。IRの結果、良好と判断します。IRの結果、油劣化の兆候を示すカルボン酸の吸収が確認されていないことから、良好と判断します。RBOTの結果、良好と判断します。RBOTはminと当社推奨の管理限界値のmin以上であり、良好と判断します。計数汚染度は当社推奨の管理限界値を超えていました。計数汚染度は当社推奨の管理限界値を超えていました。計数汚染度はNAS級以上と当社推奨の管理限界値のNAS級を超えていました。重量汚染度は良好と判断します。重量汚染度はmg/mlと当社推奨の管理限界値のmg/ml以内であり、良好と判断します。機器の潤滑状態摩耗粒子形態観察で異物の噛み込みにより発生する切削粒子、局部的に高圧・高温となる場合に発生するフリクションポリマがやや多く観察されました。SOAPの結果は良好です。SOAPの結果、外部から混入したケイ素がppm検出されました。D－SOAPの結果、鉄が検出されました。D－SOAPの結果、鉄が、鉛が、外部から混入したカルシウムが、ナトリウムが検出されました。フェログラフィーの結果、異物の噛み込みにより発生する切削粒子、局部的に高圧・高温となる場合に発生するフリクションポリマが観察されました。異常摩耗の早期発見パラメータであるフェログラフィーのIs値がの乗と高く、摩耗粒子形態観察の結果、異物の噛み込みにより発生する切削粒子、局部的に高圧・高温となる場合に発生するフリクションポリマ、外部から混入した鉄錆がやや多く観察されました。
報告№106-0112 | 分析№106-00739 | 106-00739 | 濾過前の試料油を分析した結果、計数汚染度が前回NAS級から、今回NAS級に約ヶ月でランク上昇しました。摩耗粒子形態観察の結果、鉄錆、砂等が観察されているため、汚染度が上昇した要因は、外部から混入したと思われる異物によるものと考えられます。但し、潤滑異常の早期発見パラメータである摩耗過酷度を示すIs値がと非常に良好の範囲にあることから、潤滑状態は良好な状態にあると判断します。
報告№108-0387 報告№108-0529 | 分析№108-02609 分析№108-03790 | 108-03790 | 制御油の潤滑状態を確認する。分析の結果、前回同様に計数汚染度が当社推奨の管理限界値を超えていることが分かりました。異常摩耗の早期発見パラメータであるフェログラフィーのIs値がの乗とやや高く、摩耗粒子の形態観察で金属接触が厳しい場合に発生するシビア粒子がやや多く観察され、D－SOAPで銅が多く検出されたことから、汚染度が高い要因は、シリンダ内壁およびブッシュ等の摩耗によるものと考えられます。今後さらに摩耗が進行することにより汚染度が上昇し、フィルタやストレーナの目詰まりが発生したり、汚染物がバルブのスプール等に噛み込みバルブ類の動作障害が発生することが懸念されるため、予防処置として濾過実施を推奨します。これらのことは、前回同様に計数汚染度がNAS級と当社推奨の管理限界値を超えていたこと異常摩耗の早期発見パラメータであるフェログラフィーのIs値がの乗とやや高く、摩耗粒子の形態観察の結果、金属接触が厳しい場合に発生するシビア粒子がやや多く観察されたことD－SOAPの結果、銅が多く検出されたこと以上のことから判断しています。
報告№102-6049 | 分析№102-00828 | 102-00828 | 前々回、前回、今回の採油は、いずれも停止中に同じマンホールから実施しており、同条件で採油を実施しています。この回のデータを比較し、軸受の潤滑状態を検討しました。但し、停止中に採油しているため、油中粒子は沈降しており、試料油中の粒子濃度が低くなっていると認識する必要があります。精点Aを実施し、前々回、前回の結果と比較しました。その結果、フェログラフィーを除く項目に変化は見られませんでした。フェログラフィーの結果、摩耗過酷度を示すIs値が前々回、前回ののマイナス乗から今回のマイナス乗に桁上昇しています。摩耗粒子形態観察の結果で厳しい金属接触により発生する大型のシビア粒子が見られたことから、Is値が上昇した要因は、摩耗粒子の増加によるものと考えられました。今後、更に摩耗が進行する場合がありますので、ヶ月後に精点Bを実施されることを推奨します。尚、今後は油中粒子の沈降の影響がない主機運転中、又は、停止直後に採油を実施されることを推奨します。
報告№108-6507 報告№108-6507 | 分析№108-00190 分析№108-00190 | 108-00190 | 今回の採油は、機器の停止中に点検窓から実施しているため、油循環中に採油した場合に比較し、油中粒子の沈降の影響を受け、分析データが低濃度に出る可能性があります。今回の分析は以上のことを踏まえて結果を検討しました。初期試験を実施した結果、低濃度の部分を採油したにもかかわらず、計数汚染度がNAS級と管理限界値に到達していました。D－SOAPで鉄、銅、アンチモン、錫が検出され、摩耗粒子およびフィルタ表面の異物を観察した結果、鉄錆、砂等が多く観察されたことから、汚染度が高い要因は、鉄を使用した箇所、オイルリングおよび軸受メタルの摩耗、外部混入異物の影響によるものと考えられました。軸受メタルの摩耗は、軸受メタルの主成分である錫がSOAPでppm、D－SOAPでppm検出されたことから確認されました。メタルの摩耗深さをD－SOAPの錫濃度ppm、油量Lから下式により算出しました。錫の摩耗体積＝錫濃度×-×油量×.×÷錫密度＝×-××.×÷.＝.平均的な摩耗深さ＝摩耗体積÷摩耗面積×＝.÷.×＝.計算の結果、平均的な摩耗深さが.μmとなり、メタル表面粗さをsと仮定すると、メタルの摩耗は僅かであり、継続使用可能と判断します。但し、計数汚染度が管理限界値に到達し、今後これらの異物が軸受摺動面に噛み込み摩耗が進行することが懸念されるため、濾過を実施することを推奨します。一方、を示すIRは良好であることから、この油は継続使用可能と判断します。尚、上述しましたように、今回の採油は停止中の採油であるため、運転中の採油に比較して汚染度は低目に出ている可能性があります。次回採油のタイミングは、粒子の沈降の影響を極力抑え、油中粒子が均一な分散状態に近い状態で採油が実施できるように、機器の運転中、または停止直後に採油を実施されることを併せて推奨します。
報告№102-0049 | 分析№102-00402 | 102-00402 | 分析の結果、軸受の潤滑状態を知るため、計数汚染度、重量汚染度、フェログラフィー、SOAP／D－SOAPを実施しました。その結果、フェログラフィー、SEM、XMAを除く項目は良好でした。フェログラフィー、SEMによる摩耗粒子の観察結果、ニッケル合金粒子、アルミニウム合金粒子、外部から混入した砂が多く見られました。ニッケル合金粒子は、μ前後でサイズがそろっていることと、特徴的な形状から、削れた軸や軸受ケース等の面を肉盛り補修する時に使用されるニッケル系の溶射粉末や鉄系同士の部材の摺り合わせに使用されるニッケルベースの潤滑剤等が、誤って混入したものと推測されました。このニッケル合金粒子、アルミ合金粒子、砂等の粒子は、今後、軸受摺動面に噛み込み軸受の摩耗を進行させる場合があるため、ヶ月後に再度分析を実施し、摩耗の進行状況を確認されることを推奨します。又、摩耗進行の予防措置として、主機運転中に濾過を実施されることを併せて推奨します。更に、本軸受潤滑油に混入する可能性があるニッケルを含むものをサンプルで頂けますと、油に混入したニッケル合金粒子の混入原因が確認でき、混入を未然に防ぐ検討に生かすことができますので、サンプルをご提供下さいますよう、お願い致します。
報告№109-09136 | 分析№109-001160 | 113-002413 | 使用油は水分濃度が高く、塩基価が低下していることから、潤滑油の酸中和能の低下による金属表面の腐食発生が懸念されます。また、SOAP-Tでクロムがppmと非常に高い値で検出されたことからカムやカムローラ、或いは、ピストンリングやシリンダ内壁のクロムメッキを施している箇所が摩耗している可能性が考えられました。クロムが高濃度に検出された場合、特に摩耗箇所がカムやカムローラである場合はエンジンの点火時期に影響が出て、最終的にはエンジンの焼損につながる懸念があるため点検が必要です。念のため、クロムを使用している箇所を至急点検することを推奨します。分解点検、或いは再分析ディーゼルエンジンの潤滑箇所でクロムを使用している箇所の摩耗が懸念されることから、点検を実施するか、点検ができない場合は、今後のクロム濃度の推移を稼働時間時間程度以内で傾向監視しながら、監視を強化することを推奨します。更油と次回点検でピストンリング、シリンダライナの点検使用油の塩基価は低下していることから、今後、油中の酸性物質を中和することが出来なくなる可能性があります。また、水分の影響により金属表面で腐食摩耗が発生し、発生した鉄錆等の粒子が潤滑部に噛み込み、摩耗が進行することが懸念されます。さらに当該機の油中からカルシウム化合物が非常に高い濃度で検出されたため、この化合物がコンロッドメタルやクランクメタルの摩耗を促進させる懸念があることから、更油を推奨します。また、化合物発生の原因は、ピストンリング、シリンダライナの摩耗によって燃焼ガスのシール性が低下し、燃焼ガス中の硫黄分と油中のカルシウム添加剤が反応するためと考えられます。そのため、次回点検ではピストンリング、シリンダライナの摩耗状態の点検を推奨します。診断結果使用油の粘度、水分、塩基価が当社推奨の管理限界値を超えていました。粘度粘度は、.mm/sと新油値のmm/sに比較して粘度変化率が+.％となっており、当社推奨の管理限界値を超えていました。適正な粘度範囲で使用していない場合、粘性抵抗が増大することにより、油温が上昇して、油劣化の進行に繋がることが懸念されます。粘度の上昇要因は、別紙エンジンオイルの粘度上昇メカニズムをご覧ください。水分はppmと当社推奨の管理限界値のを超えていました。今後、水分の影響でエンジン内部に錆が発生し、その影響で摩耗が発生する懸念があります。酸価・塩基価・IR使用油の酸化劣化は、酸価、塩基価、IRの結果から総合的に判断します。酸価は、mgKOH/gと新油値mgKOH/gに比較して高く、塩基価はmgKOH/gと当社推奨の管理限界値.mgKOH/g以下でした。今後、油中の酸性物質を中和することが出来なくなり、金属表面の腐食が発生することが懸念されます。計数汚染度、重量汚染度は高い値であり、汚染されていました。主体的な要因はすすと考えられます。計数汚染度計数汚染度はNAS級を上回っており、汚染されていました。重量汚染度は、mg/mlと汚染されていました。粒度分布粒度分布は.～μmの範囲にあり、中心粒径は.μmでした。μm以下の粒子が多いことから、燃焼時に発生したすすが主体であると推定されます。ディーゼルエンジンの潤滑箇所の状態を示す異常摩耗異常摩耗の早期発見のパラメータであるIs値は、レベルとやや高い値でした。また、潤滑部の摩耗が認められたため、定期的に潤滑油分析を実施し、摩耗推移を監視することが有用と考えます。フェログラフィーで観察された代表的な粒子は以下の通りです。正常な摩耗粒子・潤滑状態が正常なマイルド摩耗により発生。切削粒子・異物や金属表面の微小突起による切削摩耗により発生。シビア粒子・潤滑状態がやや厳しい凝着摩耗により発生。極微小領域で油膜切れが発生したことを示します。疲労摩耗粒子・繰返し応力による金属疲労で発生。大型化するとフレーキングの発生が懸念されます。切削粒子シビア粒子は、摩擦面が将来的に異常摩耗へ進展する可能性を示唆しているため、傾向監視が有用と思われます。詳細は、別紙傾向監視が必要な摩耗粒子をご覧ください。シリンダライナ、ピストンリングの摩耗SOAP-Tで鉄がと比較的高い値で検出され、フェログラフィーで鉄系のシビア粒子が観察されたことから、鉄を主成分とした部品、例えばシリンダライナやピストンリング等が摩耗している可能性があるため、今後の摩耗進行の監視が有用です。コンロッドメタル、クランクメタルの摩耗SOAP-Tでメタルの主成分である錫が、鉛が、銅がppm検出されたことから、コンロッドメタル、クランクメタルが局所的に摩耗していると推定されました。検出されたメタル成分は現時点では低濃度であることから継続使用に支障がない範囲であると判断しますが、今後、摩耗が進行し異常摩耗に進展することを防止するため、傾向分析による摩耗推移の監視が有用です。詳細は、別紙コンロッドメタル・クランクメタルの摩耗をご覧ください。クロムを使用した箇所の摩耗SOAP-Tでクロムがppmと高い値で検出されたことから、クロムを使用した箇所、例えばカムやカムロール等が摩耗している可能性が考えられます。固形カルシウム化合物の生成SOAP-Tでカルシウムがppm検出されました。この固形カルシウムは、使用油に混入した燃焼ガス中の酸成分がカルシウム添加剤と中和反応して生成される比較的硬い化合物のため、摺動面に噛み込み、切削摩耗が進行することが懸念されます。詳細は、別紙固形カルシウム化合物の生成をご覧ください。
報告№109-09136 報告№112-00430 | 分析№109-001160 分析№112-001816 | 112-001816 | 潤滑油および軸受は継続使用可能な状態にあると判断します。はフェログラフィーおよびSOAP／D-SOAPの結果から総合的に判断した結果、正常な状態にあると考えられます。フェログラフィー【定量分析：Is値】Is値は異常摩耗の早期発見パラメータのつで、摩耗粒子を定量化するために用います。今回のIs値はと低い値でした。フェログラフィー【定性分析：摩耗粒子および摩耗形態観察】分析結果から比較的多く観察された粒子は、以下の通りでした。正常な摩耗粒子・潤滑状態が正常なマイルド摩耗により発生。Iカップリング発光分光分析【SOAP／D-SOAP】検出された金属元素から発生箇所を推定すると、以下の通りでした。鉄・軸受等バリウム・添加剤カルシウム、ナトリウム・外部混入異物計数汚染度、重量汚染度は共に良好でした。．粘度、水分、酸価、IR、RBOTの各データは良好でした。分析結果は良好と判断します。粘度粘度はmm/sと新油値mm/sに比較して、粘度変化率は+.％で、当社推奨の管理限界値である±％以内にあり、良好と判断します。水分はppmと当社推奨の管理限界値の以下であり、良好と判断します。酸価は.mgKOH/gと新油値.mgKOH/gに比較して変化はなく、良好と判断します。IRIRの結果、油劣化の兆候を示すカルボン酸の吸収が確認されていないことから、良好と判断します。RBOTRBOTはminと当社推奨の管理限界値のmin以上であり、良好と判断します。は良好と判断します。計数汚染度計数汚染度はNAS級と当社推奨の管理限界値のNAS級以下であり、良好と判断します。重量汚染度は.mg/mlと当社推奨の管理限界値のmg/ml以下であり、良好と判断します。は正常と判断します。SOAPSOAPの結果、油の添加剤成分であるバリウムがppm検出されました。軸受の摩耗を示す錫は検出されていないことから、良好と判断します。D-SOAPD-SOAPの結果、鉄が、油の添加剤成分であるバリウムが、外部から混入したと思われるカルシウム、ナトリウムが共に検出されました。軸受の摩耗を示す錫は検出されていないことから、良好と判断します。フェログラフィー異常摩耗の早期発見パラメータであるフェログラフィーのIs値がと良好の範囲にあり、摩耗状態は正常と判断します。
報告№107-0366 報告№110-00543 | 分析№107-01900 分析№110-002453 | 110-002453 | 臨時・濾過前の試料油を分析した結果、計数汚染度が前回のNAS級から、今回NAS級に約ヶ月でランク増加していました。摩耗粒子の形態観察およびフィルタ表面の異物観察で鉄錆等が観察されたため、汚染度が増加した要因は、摩耗による粒子の増加ではなく、外部から混入したと思われる異物によるものと考えられます。但し、異物の混入はありましたが、潤滑異常の早期発見パラメータである摩耗過酷度を示すIs値がのマイナス乗と非常に良好の範囲にあることから、軸受も潤滑状態も正常な状態にあると判断します。
報告№106-0417 報告№106-0417 | 分析№106-02344 分析№106-02344 | 106-02344 | 潤滑油の黒化原因を確認する。潤滑油の黒化原因潤滑油が黒化する原因は以下のつが考えられます。摩耗粒子の増加油の劣化汚染粒子の混入これらの推定される原因を分析結果から確認しました。その結果、主軸及び軸受の台金指示部、軸受メタルの摩耗により発生した摩耗粒子によることが確認されました。これらの分析結果から、潤滑油が黒化した原因は、の摩耗粒子の増加によるものと考えられました。これらのことは、計数汚染度がNAS級と当社推奨の管理限界値に到達していたこと異常摩耗の早期発見パラメータであるフェログラフィーのIs値がと良好の範囲にあるものの、摩耗粒子形態観察の結果、摩擦熱が高い場合に発生する球状粒子、ホワイトメタルがやや多く観察されたことSOAP／D－SOAPの結果で鉄、銅、錫が検出されたことを示す粘度、水分、全酸価、IRの各データが良好の範囲にあり、潤滑油の劣化が確認されなかったこと以上のことから判断しました。軸受の継続使用の可否提供された軸受諸元から軸受メタルの平均的な摩耗深さを計算した結果、平均的な摩耗深さはμmであることがわかり、一般的なメタルの表面粗さをμmとした時に、摩耗による深さは表面粗さの分の程度であることから、現在のところ継続使用可能な状態にあることが確認できました。今後の対策計数汚染度がNAS級と当社推奨の管理限界値に到達していたことから、濾過を実施し、汚染度を改善されることを推奨します。また、摩耗粒子の形態観察の結果、摩擦熱が高い場合に発生する球状粒子、ホワイトメタルがやや多く観察されており、今後更に摩耗が進行することが懸念されるため、定期的に分析を実施し、摩耗の進行状況を把握することを併せて推奨します。
報告№106-0025 報告№106-4584 | 分析№106-00118 分析№106-02944 | 106-02944 | 分析の結果、本軸受は継続使用可能な状態にあると判断します。このことは、異常摩耗の早期発見パラメータであるフェログラフィーのIs値がと良好の範囲にあることSOAP／D-SOAPで検出された鉄濃度が低いこと計数汚染度がNAS級と清浄であること以上のことから判断しました。尚、SOAPの鉄濃度がppm、油量リットルから摩耗体積を計算するとmmとなります。この体積からベアリング軌道面の摩耗面積を検討し、この情報を傾向管理する必要がありますので、ベアリング番号および前回更油日をお知らせ下さい。
報告№109-09136 報告№114-00275 | 分析№109-001160 分析№114-001024 | 114-001024 | 潤滑油は物理的性状が良好の範囲にあることから、継続使用可能な状態にあると判断します。但し、油の汚染度が高いため、油中の夾雑物によってバルブ類の動作障害やフィルタの目詰まり等が発生することや、シリンダ内壁等の潤滑部に夾雑物が噛みこむことにより摩耗が発生することが懸念されます。濾過油の汚染度が高いことから、油中の夾雑物による障害発生を予防するため、濾過を推奨します。前回に比較して計数汚染度はNAS級からNAS級にランク上昇し、当社推奨の管理限界値を超えていました。前回同様に粘度、水分、酸価、IR、RBOTの各データは良好です。
報告№101-0132 | 分析№101-01147 | 101-01147 | 分析の結果、フェログラフィー、SOAP／D－SOAPを除く項目は良好でした。SOAP／D－SOAPの鉄濃度が高く、フェログラフィーの摩耗の過酷度を示すIs値がの乗とやや高い値でした。摩耗粒子の形態観察の結果、ギヤ歯面の摩耗粒子が支配的ですが、わずかにベアリング軌道面、転動面から発生した粒子が確認されることから、Is値が高い要因は、ギヤ歯面の摩耗がマイルドな状態で進行し、その後、ベアリングの軌道面、転動面に微小な疲労剥離が発生したものと考えられます。現在のところ、ギヤ歯面は全く問題ないと思われますが、ベアリング軌道面及び転動面に肉眼では確認できない程度の微小なフレーキングが発生していることが確認されておりますので、今後、これらの微小な傷が起点となって、疲労摩耗が進展しますので、定期的に分析を実施し、摩耗の進行状況を確認されることを推奨します。分析周期は、ご提供いただいた回転数から、運転時間が時間経過すれば採油可能な状態になりますので、次回分析は運転時間時間後に採油を実施されることを推奨します。又、油中の汚染粒子濃度が高くなっており、これらの汚染粒子がギヤ歯面やベアリング軌道面、転動面に噛み込み摩耗を進行させますので、更油、油槽内の入念な洗浄を実施されることを併せて推奨します。尚、粘度がmm/sとモービルギヤとしては低く、モービルギヤの可能性がありますので、ご確認ください。又、SOAPの結果、ケイ素、アルミニウム、カルシウムが多く検出されており、グリースが混入した可能性があります。潤滑状態に現在のところ大きな影響はありませんが、念のため、グリースの塗布状況をご確認下さい。
報告№109-09094 報告№109-09094 | 分析№109-000946 分析№109-000946 | 109-000946_100127 | 分析の結果、有機物・有機化合物で検出されたピークには新グリースと異なるピークが検出されました。グリース名が違うか、或いは、異種グリースが混入した可能性が考えられますので、グリース名、異種グリース混入の可能性を確認する必要があります。≪状態監視とパラメータ≫分析の目的および各分析のパラメータは以下の通りです。特性低下目的：グリースの分析結果から、グリースの物理的性状や劣化傾向などを確認する。全酸価JISK赤外線吸収スペクトルJISKちょう度JISK滴点JISK摩耗目的：グリース中の摩耗粒子を分析する事により、回転・摺動部の潤滑状態、摩耗劣化の程度、余寿命などを解析する。摩耗診断電子顕微鏡観察JISKX線マイクロアナリシス油中金属濃度）JISK≪分析結果≫特性低下全酸価：良好全酸価.mgKOH/gは新油値の.mgKOH/g以内にあることから問題は無いと判断します。赤外線吸収スペクトル：良好ちょう度：良好ちょう度値と当社推奨の管理限界値であるから以内に留まっています。滴点：良好滴点はと新油値のに比較し高いものの問題は無いと判断します。摩耗摩耗診断電子顕微鏡観察・X線マイクロアナリシス：今回は実施していません。油中金属濃度：今回は実施していません。
報告№104-0077 | 分析№104-00669 | 104-00669 | ）濾過前の試料油を分析した結果、計数汚染度が、前回NAS級から、今回NAS級に約年ヶ月でランク上昇しました。）粘度がmm/sと新油のmm/sに比較して、粘度変化率は％で、やや不良領域にありました。汚染度の上昇摩耗粒子形態観察で、鉄錆等が多く見られているため、汚染度が上昇した要因は外部から混入した異物によるものと考えられました。鉄錆等の異物は、通常運転中に外部から混入する可能性がないため、今回採油時に混入した可能性が高いと考えられます。又、潤滑異常の早期発見パラメータである、摩耗過酷度を示すIs値が.と非常に良好の範囲にあることから、潤滑状態は良好な状態にあると判断します。粘度の上昇粘度が高い要因は、異種油の混入、或いは、油名が間違っている可能性があります。）採油時には異物が混入しないように注意して採油をすることが必要です。）異種油の混入の有無、油名の再確認をお願い致します。
報告№109-09637 報告№109-09637 | 分析№109-003844 分析№109-003844 | 109-003844 | ・摩耗状態SOAP／D－SOAPの結果、前回同様に潤滑油中からは摩耗により発生した鉄および銅が検出されました。検出された金属は、粒子観察の結果から異物の噛み込みなどで発生する切削粒子、金属接触が厳しい場合に発生するシビア粒子および銅合金でした。これらのことから、潤滑部で発生している摩耗形態が切削摩耗と凝着摩耗であることが分かりました。異常摩耗の早期発見パラメータであるフェログラフィーのIs値が前回のの乗から変化はなく、転がり軸受寿命の指標としている摩耗粒子も観察されなかったことから、フレーキングは発生しておらず、潤滑状態は安定しているものと判断できます。但し、転がり軸受に切削摩耗が発生している場合、軸受の寿命が分の程度に低下することが知られており、定期的なトライボ診断による状態監視が必要と考えます。また、切削摩耗発生の原因となる混入異物が残留している場合、この異物により切削摩耗が継続して発生する可能性があります。銅を使用した箇所が摩耗していることが確認されています。転がり軸受の型番が不明であるため、保持器に銅合金が使用されているか確認することは出来ませんでしたが、仮に保持器で使用されていた場合、保持器の摩耗が進行することで転動体とのギャップが大きくなると共に振動が増大し、摩耗の進行につながることが懸念されます。・汚染度計数汚染度は前回のNAS級以上から変化はないものの、高い値でした。フィルタ表面の異物観察で鉄錆等が観察されたことから、汚染度が高い要因は、摩耗と外部混入異物の影響と思われます。・前回同様に粘度、水分、全酸価、IRの各データは良好でした。潤滑油および軸受は継続使用可能な状態にあると判断できますが、以下の対策が必要です。今後、切削摩耗等の進行を監視するため、定期的に分析を実施し、摩耗の進行状況を確認することを推奨します。尚、銅を使用した箇所を確認されることを併せて推奨します。
報告№109-09136 報告№112-00466 | 分析№109-001160 分析№112-001956 | 112-001956 | 潤滑油および対象設備は継続使用可能な状態にあると判断します。但し、今後も摩耗の進行を傾向監視するため、以下の対策を推奨します。定期的な分析今後懸念される摩耗の進行を監視するため、定期的に分析を実施することを推奨します。はフェログラフィーおよびSOAP／D-SOAPの結果から総合的に判断した結果、やや厳しい状態にあると考えられます。フェログラフィー【定量分析：Is値】Is値は異常摩耗の早期発見パラメータのつで、摩耗粒子を定量化するために用います。前回に比較してIs値はの乗から乗に低下しているものの、やや高い値でした。フェログラフィー【定性分析：摩耗粒子および摩耗形態観察】分析結果から比較的多く観察された粒子は、以下の通りでした。正常な摩耗粒子・潤滑状態が正常なマイルド摩耗により発生。Iカップリング発光分光分析【SOAP／D-SOAP】検出された金属元素から発生箇所を推定すると、以下の通りでした。鉄、鉛、銅、錫・エンジン部品リン、亜鉛、カルシウム、マグネシウム、ホウ素・添加剤アルミニウム、ナトリウム・外部混入異物クランクメタルの摩耗SOAPの結果、前回に比較して銅がppmからppmに増加したことから、クランクメタルの摩耗が発生していると推定されます。ディーゼルエンジンのクランクメタルは積層構造になっており、クランクメタルの最表面はホワイトメタル層が存在し、その下にニッケル層、さらにその下には銅と鉛の合金であるケルメット層が存在します。ディーゼルエンジンのメタルは、設計上、油膜が正常に形成される流体潤滑が基本であることから、通常の使用においては摩耗しにくいと思われますが、メタルの潤滑部に流体潤滑になりにくい部分が発生するとメタル表面の軟質金属部が摩耗しメタル部のすぐ下のニッケル部まで摩耗し始め、ホワイトメタル層の主成分である錫や鉛、そしてメタルの第二層のニッケルやバックメタルの銅が検出されます。今後、摩耗が進行した場合、軸受が焼付を起こす可能性があるため、注意が必要です。その他の銅を使用した箇所の溶出・摩耗その他の潤滑油系統内で銅を使用している箇所は、潤滑油冷却器の配管などが考えられます。この箇所で溶出・摩耗が発生する場合は以下のことが考えられます。潤滑油冷却器の配管で摩耗していた場合、配管取付け部に緩みが生じて配管が振動し、継手部が外れたり、亀裂が生じて冷却水の混入にいたる場合があります。亜鉛系添加剤の影響により、潤滑油冷却器の配管で溶出していた場合、ピンホールが発生して冷却水の混入に至る場合があります。今後、油劣化の進行や水分濃度が上昇することに注意が必要です。計数汚染度計数汚染度は前回に比較してNAS級からNAS級にランク上昇し、汚染されていました。フィルタ表面の異物観察で金属片、鉄錆、砂等が観察されたことから、汚染度が高い要因は、摩耗と外部混入異物の影響と思われます。粒度分布粒度分布は.～μmの範囲にあり、.μmにピークが確認されました。μm以下の粒子が多いことから、燃焼して発生したすす等であることが分かります。粘度、水分、酸価、塩基価、IRの各データは良好でした。
報告№102-4516 | 分析№102-02036 | 102-02036 | 分析の結果、疲労摩耗により発生したμmサイズの疲労摩耗粒子が比較的多くみられることから、ボールネジ表面には、マイクロフレーキングが発生しているものと判断します。マイクロフレーキングが更に進行し、目で確認できるようなサイズのフレーキングの発生につながりますので、定期的に分析を実施し、摩耗の進行状況を確認されることを推奨します。それは、D－SOAPでベアリングの主成分である鉄が検出され、摩耗粒子形態観察の結果、ボールネジ軌道面及び転動面の疲労摩耗により発生したμmサイズの疲労摩耗粒子が見られたことから判断しました。グリース中の摩耗粒子は、均一に分散されていない可能性が高く、データが変動することが想像されるため、採油箇所、採油方法を同一にされることを推奨します。尚、巡視の際は、サーボ付近での異音発生に注意を払うよう併せて推奨します。
報告№109-09136 報告№111-00522 | 分析№109-001160 分析№111-002393 | 111-002393 | 濾過前の試料油を分析した結果、全てのデータが良好です。尚、RBOTが前回に比較し、min増加しています。RBOTが増加した理由は、更油、補給を実施した仮設タンクで他の軸受油と混合して濾過を実施した濾過機配管内や仮設タンクなどに油が残留していた以上のことが考えられます。お客様情報の～にはいずれにも該当せず、原因は分かりませんでした。但し、今回の分析結果で、酸価および粘度の各データに大きな変化はなく、異種油の混入などは確認されていないため、本試料油は継続使用可能な状態にあります。今後は、今回のRBOT値を基に潤滑油の寿命を評価します。
報告№109-09136 報告№113-00074 | 分析№109-001160 分析№113-000305 | 113-000305 | 油の劣化は確認されず、汚染度は良好な範囲にあることから、継続使用可能な状態にあると判断します。軸受は継続使用可能な状態にあると判断します。はフェログラフィーの結果から総合的に判断した結果、正常な状態にあると考えられます。フェログラフィー【定量分析：Is値】Is値は異常摩耗の早期発見パラメータのつで、摩耗粒子を定量化するために用います。Is値はの乗と、低い値でした。フェログラフィー【定性分析：摩耗粒子および摩耗形態観察】分析結果から観察された全ての粒子量は少でした。計数汚染度は良好な範囲にありました。．粘度、水分、酸価の各データは良好な範囲にありました。
報告№105-8011 報告№105-0111 | 分析№105-00505 分析№105-00736 | 105-00736 | 本試験は、トライボ診断を実施し、軸受の潤滑状態、汚染状況、油の劣化状態を確認することを目的としました。軸受の潤滑状態ベアリング軌道面に若干油膜切れに伴う摩耗が発生しているものの、転がり軸受の寿命の指標となるフレーキングの発生が確認されていないことから、現在のところ、ベアリングは継続使用可能な状態にあると判断します。尚、摩耗粒子形態観察の結果、油膜切れにより発生した摩耗粒子や微振動により発生した摩耗粒子が観察され、今後、更に摩耗が進行する場合があり、念のため、ヶ月後に再度分析を実施し、摩耗の進行状況を確認されることを推奨します。汚染状況計数汚染度がNAS級、重量汚染度がmg/mlと汚染されていた。油の劣化状態油の劣化状況を確認するために実施した粘度、水分、全酸価、IRの各データが良好であることから、この油は継続使用可能と判断します。
報告№109-09249 報告№110-00298 | 分析№109-001747 分析№110-001166 | 110-001166 | 油中金属の分析は、試料油を以上の高温で発光させた光を分光器で分光し、金属固有の波長から元素を特定するとともに、光の強度から濃度を求めるIカップリング発光分光分析法を用います。また摩耗状態は、SOAP法により求めた金属成分と濃度に、フェログラフィー法による早期発見パラメータであるIs値と摩耗粒子分析とを加味し、さらに摩耗粒子の形態により摩擦面で発生している摩耗機構を推定して総合的に判断します。Iカップリング発光分光分析供試のタービン油を分析した結果、検出された金属はSOAPの結果表に示すように、カルシウム、ケイ素でした。これら検出された金属元素から発生箇所を推定すると、カルシウム、ケイ素・外部混入異物であると思われます。フェログラフィー摩耗粒子分析結果から観察された粒子は、外部から混入したと思われる鉄錆等でした。潤滑状態と摩耗形態異常摩耗の早期発見パラメータとして摩耗粒子を定量化して評価するフェログラフィーのIs値は、潤滑状態が正常であるのマイナス乗となっていました。水分、汚染粒子数、汚染度物重量の各データは良好でした。有機物・有機化合物新油と試料油のIRスペクトルパターンを比較した結果、試料油には新油と異なるスペクトルのあることがわかりました。潤滑油などの有機物・有機化合物は、使用油と新油が同じであればほぼ一致したスペクトルパターンとなりますが、本試料油の場合、このパターンが異なっていたことから異種油が混入していた可能性が考えられました。今回の分析結果だけでは異種油の特定はできませんが、現在のところは異種油等の混入が原因となる油の劣化は確認されていませんので、早急な対策を行う必要はないと考えます。潤滑油および軸受は継続使用可能な状態にあるものの、以下の対策が必要です。異種油の混入、油名の確認分析の結果、試料油には新油とは異なるIRのスペクトルパターンが確認されたことから異種油の混入が考えられました。使用油に異種油が混入すると、場合によっては混合による反応で予期しない成分が生じ、障害の原因となることもあるためIR以外の分析項目にも注目し、注意深く傾向の変化を確認されることを推奨します。また、採油した油名を再確認されることもあわせて推奨します。なお、今回のように新油と異なるIRのスペクトルパターンが確認される場合もあることから、使用しているあらゆる油種等の有機物・有機化合物を事前に分析してデータベース化しておくことも推奨します。分析結果特性低下特性低下に係るパラメータのうち、全酸価が新油値に比較して高くなっており、またIRチャートの結果では新油との相違点が確認されたことから、異種油の混入があったものと考えられました。粘度粘度は.mm/sと新油値mm/sに対する粘度変化率は-％で、当社推奨の管理限界値である±％以内にあり、良好と判断します。全酸価添加タービン油の全酸価は、油メーカによって初期値が違うため統一した管理基準を設定するのが困難であることから、当社では管理限界値を設定しておらず、新油分析値との比較及び他の分析項目の結果より全酸価の状態判断を行います。その結果、全酸価は.mgKOH/gと新油値.mgKOH/gに比較して高くなっていました。IRチャートに示すように新油と異なるピークが確認され、異種油混入の可能性が確認されました。酸化安定度酸化安定度はminであり、当社推奨の管理限界値のmin以上であることから良好と判断します。有機物・有機化合物有機物・有機化合物は、IRチャートによる新油分析値との比較の結果、cm-付近に劣化の兆候を示すカルボン酸の吸収が確認されていないことから、良好と判断します。但し、別紙IR吸収パターンの相違からわかるように、新油と異なる有機物・有機化合物の存在が確認されました。色相はLであり、新油値のLに比較して高い値でした。汚染に係るパラメータの分析結果は良好と判断します。水分は.ppmであり、当社推奨の管理限界値の以下であることから良好と判断します。汚染粒子数はNAS級であり、当社推奨の管理限界値のNAS級以内であることから良好と判断します。汚染度物重量は.mg/mlであり、当社推奨の管理限界値のmg/ml以内であることから良好と判断します。摩耗運転中における潤滑状態は正常であったものと判断します。異常摩耗の早期発見パラメータであるフェログラフィーのIs値がのマイナス乗と当社基準値と比較して良好の範囲にあったことから潤滑箇所の潤滑状態は正常と判断します。金属濃度SOAP法により金属濃度を測定した結果、外部から混入したと思われるケイ素がppmと僅かに検出されましたが良好と判断します。金属濃度酸溶解法により金属濃度を測定した結果、外部から混入したと思われるカルシウムがと僅かに検出されましたが良好と判断します。
報告№109-09136 報告№112-00589 | 分析№109-001160 分析№112-002446 | 112-002446_date130403 | グリースグリースの劣化はなく、継続使用可能な状態にあると判断します。軸受は継続使用可能な状態にあると判断します。但し、今後も摩耗の進行を傾向監視するため、以下の対策を推奨します。定期的な分析定期的に分析を実施することにより、データの変化から異常の兆候を早期に発見することが可能となります。また、今回は対象設備の初回分析であるため、あと最低でも回分析を実施し、分析データの変化を確認することを推奨します。尚、分析結果からSOAP-Tの鉄濃度が比較的高く、今後、摩耗の進行が懸念されるため、出来るだけ早めに回目の分析を実施することを推奨します。グリースの物理的性状グリースの物理的性状は良好と判断します。酸価は、mgKOH/gと新グリース値.mgKOH/gに比較して高いものの、IRの結果で油劣化の兆候を示すカルボン酸の吸収が確認されていないことから、良好と判断します。IRIRチャートの結果、新グリースと使用グリースのスペクトルパターンはほぼ一致し、また、油劣化の兆候を示すカルボン酸の吸収が確認されていないことから、良好と判断します。はフェログラフィーおよびSOAP-Tの結果から総合的に判断した結果、継続使用は可能ですが、機器の機能を保持するためにも傾向管理が有用と考えます。フェログラフィー【定性分析：摩耗粒子および摩耗形態観察】観察された代表的な摩耗粒子は、以下の通りでした。正常な摩耗粒子・潤滑状態が正常なマイルド摩耗により発生。Iカップリング発光分光分析【SOAP-T】検出された金属元素から発生箇所を推定すると、以下の通りでした。鉄、ニッケル、錫・軸受等リン、亜鉛、カルシウム、バリウム、アルミニウム、ナトリウム・添加剤、増ちょう剤鉄以外に、ニッケル、錫が比較的高い値でした。これらの元素が含まれている材質は、以下の点が考えられます。一般にすべり軸受に使用されるホワイトメタル転がり軸受の保持器で使用されるアルミ合金以前使用していたグリースが使用グリースと混合した一般にすべり軸受に使用されるホワイトメタルがありますが、本軸受は転がり軸受であり、図面から材質でホワイトメタルを使用している箇所は確認されませんでした。転がり軸受にアルミ合金が使用されていれば、アルミニウムと共にニッケル、錫が検出されますが、アルミニウム濃度は、検出されていないことから、保持器が摩耗したものである可能性は低いと考えられました。グリースは流動性が低く、新グリースを補給しても油槽内にある全てのグリースが入れ替わることは困難であることから、今回使用されているグリースに入っていない成分が検出された要因は、以前使用していたグリースに含まれていた金属成分が、今回の使用グリースと混合してニッケル、錫が検出されたと推定されます。
報告№108-0204 報告№108-0199 | 分析№108-01503 分析№108-01412 | 108-01412 | 、軸受の潤滑状態を確認する。今回の採油は、対象設備の停止中に油清浄機入口サンプリング弁から実施しているため、油循環中に採油した場合に比較し、油中粒子の沈降の影響を受け、分析データが高濃度に出る可能性があります。今回の分析は以上のことを踏まえて結果を検討しました。分析の結果、今回の採油が高濃度になっていると思われる対象設備停止中の油清浄機入口サンプリング弁から行われた採油にもかかわらず、全てのデータが良好の範囲にありました。このことから、機器の潤滑状態は正常であり、この油は継続使用可能と判断します。一方、本設備には油清浄機が設置されており、常時運転しているため、常に清浄な状態に保持され摩耗の変化が生じても検出されない可能性もありえます。潤滑状態をより正確に把握するには、濾過機の入口と出口から採油を実施し、その差異から濾過効率を求め、それを根拠に摩耗の進行状況を確認されることを推奨します。尚、上述しましたように今回の採油は対象設備の停止中の採油であるため、油中の摩耗粒子などが平均的に分散した状態とはいえない状態で採油されている可能性があります。採油は、粒子の沈降の影響を少なくすることが重要であり、そのため油中粒子が均一な分散状態で実施されることを併せて推奨します。
報告№107-4545 報告№109-09584 | 分析№107-02185 分析№109-003612 | 109-003612 | 前回に比較しての各データに変化はなく、良好でした。潤滑油は継続使用可能な状態にあると判断します。は良好と判断します。粘度粘度は.mm/sと新油値.mm/sに比較して、粘度変化率は-％で、当社推奨の管理限界値である±％以内にあり、良好と判断します。粘度粘度はmm/sでした。粘度指数粘度指数はでした。水分は.ppmと当社推奨の管理限界値の以下であり、良好と判断します。全酸価全酸価はmgKOH/gと新油値mgKOH/g以内にあり、良好と判断します。
報告№109-09136 報告№111-00647 | 分析№109-001160 分析№111-003250 | 111-003250 | RBOTは当社推奨の管理限界値以上にあるものの、IRの結果で新油に確認されているcm-付近の酸化防止剤の吸収が確認されませんでした。潤滑油は酸化防止剤の減少と判断されますので、今回の採油後に更油を実施していなければ更油を推奨します。IRIRの結果で新油に確認されているcm-付近の酸化防止剤の吸収が確認されませんでした。RBOTRBOTの結果、minと当社推奨の管理限界値以上にあるものの、酸化防止剤の残存量は.%と低下していました。水分は良好でした。
報告№109-09375 報告№109-09375 | 分析№109-002512 分析№109-002512 | 109-002512 | 結論軸受は継続使用可能な状態にあると判断できますが、今後外部混入物により摩耗が発生する場合も考えられますので、念のため、濾過を実施されることを推奨します。計数汚染度は当社推奨の管理限界値に到達していました。計数汚染度計数汚染度はNAS級と当社推奨の管理限界値のNAS級に到達していました。重量汚染度は.mg/mlと当社推奨の管理限界値のmg/ml以内にあり、良好と判断します。機器の潤滑状態SOAPでケイ素、D－SOAPでナトリウムが増加していました。SOAPSOAPの結果、摩耗により発生する鉄が検出されていないことから、良好と判断します。D－SOAPD－SOAPの結果、摩耗により発生する鉄が検出されていないものの、ナトリウムが検出されました。フェログラフィー異常摩耗の早期発見パラメータであるフェログラフィーのIs値がのマイナス乗と良好の範囲にあることから、潤滑状態は正常と判断します。
報告№108-0411 報告№110-00025 | 分析№108-02745 分析№110-000083 | 110-000083 | ・摩耗状態前回同様に油中金属濃度の結果、潤滑油中からは鉄が検出されました。検出されたこれらの金属は、粒子観察の結果からフレッティングにより発生する赤錆でした。これらのことから、フレッティング摩耗が発生していることが分かりました。本軸受は、異常摩耗の早期発見パラメータであるフェログラフィーのIs値がの乗と良好の範囲にあり、転がり軸受寿命の指標としている摩耗粒子が観察されなかったことから、フレーキングは発生しておらず、潤滑状態は正常な状態にあると思われます。フレッティングは、軸と内輪内面軸受箱と外輪外面軌道輪と転動体の箇所で発生する可能性があります。フレッティング粒子は酸化して硬いため、軸受軌道面に噛み込んだ場合は、その傷が疲労剥離の起点となり、フレーキングへと進展することが想定されます。・汚染度前回に比較して計数汚染度はNAS級からNAS級以上にランク増加し、当社推奨の管理限界値を超えていました。フィルタ表面の異物観察で鉄錆、砂等が観察されたことから、汚染度が高い要因は、摩耗と外部混入異物の影響と思われます。粒子分布を詳細に見ると、μm以上の粒子が多く、さらに採油が機器停止中にブロー弁から実施されていることから、外部混入異物はブロー弁配管内部に残留していた汚染物を採取した可能性も考えられます。・前回同様に粘度、水分、全酸価、IRの各データは良好でした。結論軸受および潤滑油は継続使用可能な状態にあるものの、以下の対策が必要です。油中の汚染度が高く、油中の汚染物が軸受軌道面に噛み込み摩耗が進行することが懸念されるため、濾過を推奨します。廃油量が少ない場合、ブロー弁配管内部の残留物が検出された可能性がありますので、廃油量を配管内部容量の～倍程度に増やす必要があります。また、今後フレッティング摩耗の進行を監視するため、定期的に分析を実施し、摩耗の進行状況を確認されることを推奨します。次回採油時期は、理論的に求めると最短で約時間となります。この時間は、油中汚染物が均一になるために必要とする時間であり、この時間を経過すれば、再分析の結果から潤滑状態の傾向を確認することが可能となります。理論時間を参考に次回採油時期を検討されることを提案します。は良好と判断します。粘度粘度はmm/sと新油値mm/sに比較して、粘度変化率は-.％で、当社推奨の管理限界値である±％以内にあり、良好と判断します。水分はppmと当社推奨の管理限界値の以下であり、良好と判断します。全酸価全酸価は.mgKOH/gと新油値.mgKOH/g以内にあることから、良好と判断します。IRIRの結果、油劣化の兆候を示すカルボン酸の吸収が確認されていないことから、良好と判断します。計数汚染度は当社推奨の管理限界値を超えていました。計数汚染度計数汚染度はNAS級以上と当社推奨の管理限界値のNAS級を超えていました。重量汚染度は.mg/mlと当社推奨の管理限界値のmg/ml以内にあり、良好と判断します。機器の潤滑状態摩耗粒子診断の結果、フレッティングにより発生する赤錆が比較的多く観察されました。SOAPによる油中金属濃度SOAPによる油中金属濃度の結果、鉄、油の添加剤成分であるリン、外部から混入したと思われる亜鉛、ケイ素が検出されました。SOAPによる油中金属濃度SOAPによる油中金属濃度の結果、鉄、外部から混入したと思われるカルシウム、アルミニウム、ナトリウムが検出されました。摩耗粒子診断異常摩耗の早期発見パラメータであるIs値がの乗と良好の範囲にあるものの、摩耗粒子の形態観察の結果、フレッティングにより発生する赤錆が比較的多く観察されました。
報告№109-09606 報告№109-09606 | 分析№109-003722 分析№109-003722 | 109-003722 | ・摩耗状態油中金属分析の結果、潤滑油中からは鉄が検出されました。粒子の観察結果から異物の噛み込みなどで発生する切削粒子、金属接触が厳しい場合に発生するシビア粒子、疲労摩耗粒子、局部的に高圧・高温となる場合に発生するフリクションポリマが比較的多く確認されました。観察された摩耗粒子の材質と形態を、SEM・XMAで詳細に観察した結果、鉄、クロムを含む粒子観察されたことから、転がり軸受軌道面では、切削摩耗凝着摩耗そして疲労摩耗が発生していることが分かりました。異常摩耗の早期発見パラメータであるフェログラフィーのIs値がの乗とやや高い範囲にあるものの、転がり軸受寿命の指標としている摩耗粒子が観察されなかったことから、フレーキングは発生していないと判断できます。但し、転がり軸受に切削摩耗が発生している場合、軸受の寿命が分の程度に低下することが知られており、定期的なトライボ診断による状態監視が必要と考えます。フリクションポリマは、潤滑油が軸受軌道面で高圧下に押し込められ高圧状態になると同時に、圧縮熱も発生して高温状態になります。その結果、潤滑油が重合して発生することが知られています。そのため、高圧高温状態の解消がなされなければ、潤滑油は劣化する場合があります。・汚染度計数汚染度、重量汚染度は共に当社推奨の管理限界値内にあり、良好でした。・を示す粘度、全酸価、IR、RBOTの各データは新油データが当社にないため、評価することが出来ませんでしたが、IRの結果で、油劣化の兆候を示すカルボン酸が確認されず、粘度がカタログ値mm/sに比較して変化がないことから、油劣化の進行はなかったものと思われます。潤滑油および軸受は継続使用可能な状態にあるものの、以下の対策が必要です。結論今後、切削摩耗等の進行を監視するため、定期的に分析を実施し、摩耗の進行状況を確認することを推奨します。次回分析の時期を理論的に求めたところ、最短で約時間となります。この時間は、油中汚染物が均一になるために必要とする時間であり、この時間を経過すれば、再分析の結果から状態の傾向を確認することが可能となりますので、これを参考に次回分析時期を検討されることを提案します。を示す粘度、全酸価、IR、RBOTの各データは新油データを基準として評価しています。今回は、新油データがなく正確に評価できなかったため、今後は現在充填用に使用している新油を分析し、そのデータを基準に管理されることを推奨します。
報告№109-09136 報告№110-00370 | 分析№109-001160 分析№110-001690 | 110-001690 | 摩耗状態前回に比較してSOAP／D－SOAPの結果、鉄濃度に大きな変化はなく、異常摩耗の早期発見パラメータであるフェログラフィーのIs値がのマイナス乗と良好でした。汚染度前回に比較して計数汚染度はNAS級から等級に変化はなく、良好でした。IR、RBOTの各データは良好でした。潤滑油および対象設備は継続使用可能な状態にあると判断します。
報告№108-0411 報告№110-00508 | 分析№108-02744 分析№110-002293 | 110-002293 | Iカップリング発光分光分析供試グリースをSOAP／D－SOAPで分析した結果、検出された金属元素は、鉄、銅、ニッケル、錫、リン、亜鉛、カルシウム、アルミニウム、ナトリウム、マグネシウムでした。これらの検出された金属元素から発生箇所を推定すると鉄、銅、ニッケル、錫、亜鉛・軸受等リン・グリース添加剤カルシウム、ナトリウム、アルミニウム、マグネシウム・増ちょう剤であると思われます。このうち、機械部品が摩耗したと思われる元素はのグループです。フェログラフィー摩耗粒子の形態で比較的多く観察された粒子は、潤滑状態が正常な場合に発生する摩耗粒子と、金属潤滑部が局部的に油膜切れを起こして発生するシビア粒子でした。このような摩耗粒子が観察された場合には、潤滑部では正常なマイルド摩耗と凝着摩耗が混在していることが分かります。軸受は継続使用可能な状態にあると判断します。しかし、摩耗粒子の形態に油膜切れによって発生するシビア粒子が観察されていることから、転がり軸受の軌道面では油膜切れによる摩耗があると判断されます。そのため、今後はこの摩耗による軌道面の損傷が起点となって、フレーキングに進展することが懸念されることから、定期的な分析により摩耗の進行状況を確認することを推奨します。
報告№109-09136 報告№112-00588 | 分析№109-001160 分析№112-002434 | 112-002434_date130311 | 、汚染状態、摩耗状態トライボロジーを活用した設備診断法による結果、当該設備はピストンリングが若干摩耗して、燃焼ガスのシール性が低下し始めていると推定されます。現時点では直ちに異常な状態にならないと判断しますが、シール性が低下した場合エンジンオイル内に混入した燃焼ガスが、オイルの添加剤と化学反応してメタルを摩耗させる異物になるため注意が必要です。また、軸受メタルが軽度に摩耗している箇所があると推定されます。今後の摩耗進行を傾向監視するため、以下の対策を推奨します。余寿命予測フェログラフィーのIs値は、前回に比較しての乗から変化はなく、平衡状態で安定した潤滑状態になっていることがわかります。このような安定した潤滑状態では、異常な方向に向かう上昇角を示さないことからIs値による余寿命予測はできませんが、前回と今回の摩耗形態や摩耗サイズの粒度分布、金属摩耗量、油中汚染物の影響や潤滑性状の確認や比較等の過程を経た結果から総合的に判断すると、少なくとも年程度の間は継続して使用が可能な状態にあると判断します。次回点検でピストンリングと軸受メタル摩耗当該機の油中からカルシウム化合物がやや高い濃度で検出されたため、この化合物がクロスヘッドピンメタルやクランクピンメタルの摩耗を促進させる懸念があります。化合物発生の原因は、ピストンリングの摩耗によって燃焼ガスのシール性が低下し、燃焼ガス中の硫黄分と油中のカルシウム添加剤が反応するためと考えられます。また、ピストンピンメタルの一部では積層構造になっている最上部層のホワイトメタルが摩耗し、第二層のニッケル層が軽度に摩耗している箇所があると推定されます。摩耗範囲は限定的だと思われますので、直ちに異常ではないものの、開放点検を計画される場合はピストンリングと共にメタル摩耗の点検をされることを推奨します。更油ディーゼルエンジン中にSOAP-Tでカルシウムが検出された場合、そのカルシウムは燃料中の硫黄分と潤滑油の添加剤とが化学反応して、硫酸カルシウムになっていることが知られています。硫酸カルシウムは、いわゆる石膏であり、軸受の軽質金属に喰い込んだり、埋め込まれたりして潤滑中に相手材を切削し、結果として軸受寿命が短くなることが、研究結果から判明しています。潤滑油は、SOAP-Tでこのカルシウム濃度が比較的高いため、軸受メタルの摩耗が促進する可能性が高いことから、可能で有れば更油を推奨します。粘度は、一端上昇し始めると劇的に上昇することもあるため、今後は比較的短い周期で傾向監視を実施することが大切です。また、粘度上昇により粘性抵抗が増大して油温も上昇しやすくなり、油劣化の影響で油中の酸成分により金属表面が腐食することがあるため、更油を推奨します。異種油の混入および油名の確認分析データから新油と一致しないデータが確認されたことから、異種油の混入または油名が違っている可能性があります。油は設備の条件にあった適正な性能のものを使用することが重要であるため、異種油の混入の有無、油名を再確認することを推奨します。定期的なトライボ診断トライボ診断は、潤滑油を分析し、潤滑油の性状を調査して継続使用が可能か、更油すべきかの評価を行うことはもとより、ギヤや転がり軸受、すべり軸受などの潤滑状態も評価する設備診断技術ですが、農業用の設備では稼働率にもよるものの年に回程度の診断により、そのデータの変化から異常の兆候を早期に発見することや、分解点検の必要性を判断することが可能となります。今回の分析データでは、潤滑油中に摩耗速度の早い摩耗形態の凝着摩耗が確認されたことから、今後も定期的な分析診断により設備状態を把握することを推奨します。はフェログラフィーおよびSOAP-Tの結果から総合的に判断した結果、傾向管理が必要な状態にあると考えられます。フェログラフィー【定量分析：Is値】Is値は異常摩耗の早期発見パラメータのつで、摩耗粒子を定量化するために用います。今回のIs値はの乗とやや高い値でした。フェログラフィー【定性分析：摩耗粒子および摩耗形態観察】分析結果から比較的多く観察された粒子は、以下の通りでした。正常な摩耗粒子・潤滑状態が正常なマイルド摩耗により発生。シビア粒子・潤滑状態がやや厳しい凝着摩耗により発生。金属潤滑部が局部的に油膜切れを起していると考えられます。黒錆・潤滑状態がやや厳しい凝着摩耗により発生。金属接触が厳しく、且つ、高い摩擦熱が発生していると考えられます。フリクションポリマ・局部的に高圧・高温となる場合に発生。観察された摩耗粒子の中でもフリクションポリマは、注意が必要です。フリクションポリマは、潤滑油が摺動面に押し込められ高圧状態になると同時に、圧縮熱により高温状態になった結果、基油自身が重合反応を起こし生成することが知られています。そのため、高圧高温状態の解消がなされなければ、潤滑油の劣化が進行し、粘度上昇に因る潤滑異常に進展する場合があります。Iカップリング発光分光分析【SOAP-T】検出された金属元素から発生箇所を推定すると、以下の通りでした。鉄、ニッケル、錫・エンジン部品ニッケル、リン、亜鉛、カルシウム、ナトリウム・添加剤バリウム、ナトリウム、マグネシウム・外部混入異物メタルの摩耗SOAP-Tで軸受メタルの主成分である錫が検出されました。潤滑状態が直ちに異常にならないと思われますが、メタル成分が検出されていることからメタルの一部に油膜切れが発生していることの証です。一般にポンプ場の稼働率は低稼働率であり、起動停止回数が多い傾向にあるため、本機のメタル成分の増加要因は起動停止時に油膜切れが生じて発生していると推定されます。一定期間経過後に再分析し、傾向監視によるメタルの摩耗状態を確認する必要があると思われます。カルシウムの析出SOAP-Tの結果、カルシウムがppmとやや高い値でした。エンジン油中にカルシウム化合物がやや高い濃度で検出された場合、この化合物がピストンピンメタルやクランクピンメタル摺動面に噛み込んで摩耗させたり、メタルに埋め込まれて摩耗を促進させたりする原因になるなどの悪影響を生じることが当社の研究結果から判明しています。この影響については、別紙カルシウムの析出をご覧ください。計数汚染度は、NAS級以上と汚染されていましたが、これはNAS等級～μmのレンジが級以上であり、夾雑物の粒度分布は、.～μmの範囲にあり、.μmにピークが確認されました。μm以下の粒子が多いことから、これらの微小サイズの粒子は、燃焼して発生したすす等であることが推定されました。また、フィルタの表面の異物観察では、鉄錆、砂、カルシウム化合物等が観察されたことから、汚染度が高い要因は、摩耗、エンジンオイルの反応生成物と外部混入異物の影響と思われます。は良好と判断します。粘度粘度は、mm/sと新油値mm/sに比較して、粘度変化率は+％で、の管理限界値である±％を超えていました。粘度は、一端上昇し始めると劇的に上昇することもあるため、今後は比較的短い周期で傾向監視を実施することが大切です。粘度の上昇要因は、別紙エンジンオイルの粘度上昇メカニズムをご覧ください。水分は、.ppmとの管理限界値の以下にあり、良好と判断します。酸価は、mgKOH/gと新油値mgKOH/g以下にあり、良好と判断します。塩基価は、mgKOH/gとの管理限界値のmgKOH/g以上であることから、良好と判断します。IRIRチャートの結果、新油と使用油のスペクトルパターンで、指紋領域等に一致していない箇所はありますが、粘度、酸価、のデータと、油劣化の兆候を示すカルボン酸の吸収が確認されていないことから、良好と判断します。
|  | 100-03448 | 除去方法は、貴社渥美火力発電所を始め、他発電所でも数多く実績のある当社製清浄分散剤の投与と深層式濾過機による精密な濾過を推奨します。尚、TS－の溶解効果を確認したベンチテストの結果を下表に示します。結果から、TS－を投与することで、重量汚染度が％改善されており、スラッジの溶解効果が確認されました。
報告№106-6023 報告№106-4520 | 分析№106-00388 分析№106-00417 | 106-00417 | トライボ診断の結果、ギヤ歯面では厳しい金属接触による摩耗と疲労摩耗の発生が確認されました。今回確認された摩耗形態は、シビア摩耗と呼ばれる摩耗速度の早い摩耗形態であるため診断周期を短縮し再分析するなどの方法で監視を強化する必要があると判断します。今回工場に持ち込みメインテナンスを行っている場合は、組み付け後バックラッシを測定し、その値を初期値として管理することを推奨します。トライボ診断では、歯車のタイプ形状、モジュール、歯幅、歯数、初期バックラッシが分かれば歯車の管理パラメータとして有効であるバックラッシの増加程度を推定し、バックラッシ調整の要否を判定するなど、より良い管理を行う事が出来ますので、次回トライボ診断実施時には各情報の提供をお願いします。これらのことは、以下のことから判断しました。異常摩耗の早期発見パラメータであるフェログラフィーのIs値がの乗とやや高く、摩耗粒子の形態観察の結果、金属接触が厳しい場合に発生するシビア粒子、疲労摩耗粒子が多く観察されたことSOAP／D－SOAPの結果、ギヤの摩耗により発生した鉄が検出されたこと尚、を示す粘度、水分、IRの各データは良好でした。全酸価は、新油データが当社データベースになかったため判定は出来ませんでした。全酸価は、新油データとの比較が必要ですので、現在使用している新油を分析し、そのデータを基準に管理されることを推奨します。
報告№109-09136 報告№111-00438 | 分析№109-001160 分析№111-002040 | 111-002040 | 対象設備は継続使用可能な状態にあると判断します。但し、摩耗の進行が確認されたため、以下の対策を推奨します。濾過または更油油中の汚染度が高く、観察された摩耗粒子や外部混入異物等が軸受軌道面に噛み込み摩耗が進行することが懸念されるため、濾過を推奨します。濾過ができない場合は、油量がLと少ないことから、更油を推奨します。定期的な分析切削摩耗や凝着摩耗、さらに疲労摩耗の進行を監視するため、定期的に分析を実施し、摩耗の進行状況を確認することを推奨します。最適な採油方法本試料油は、機器停止中にドレンプラグから採油されています。機器が停止している状態では、別紙油粒子の沈降の影響に示すように油槽内で撹拌がなくなり固形物が沈降するため、油中汚染度は高くなると推定されます。今後の採油は、極力運転中もしくは停止直後の油槽中層部から実施されることを推奨します。フェログラフィー異常摩耗の早期発見パラメータとして摩耗粒子を定量化して評価するフェログラフィーのIs値は、潤滑状態がやや厳しいの乗でした。摩耗粒子の形態で比較的多く観察された粒子は、潤滑状態が正常な場合に発生する摩耗粒子異物の噛み込みにより発生する切削粒子金属潤滑部が局部的に油膜切れを起して発生するシビア粒子局部的に高圧・高温となる場合に発生するフリクションポリマでした。これらの摩耗粒子が観察された場合、潤滑部で発生している摩耗形態は、正常なマイルド摩耗異物による切削摩耗潤滑状態がやや厳しい凝着摩耗d.疲労による疲労摩耗であり、そして局部的ではあるものの高圧・高温の箇所が発生していることも分かります。摩耗形態の中でも切削摩耗は摩耗進行速度が速く、転がり軸受でこの摩耗形態が発生した場合には寿命が分の程度に低下することも知られており、切削摩耗により生じた軌道面の損傷が起点となって転がり軸受の寿命となるフレーキングに進展することから傾向監視による経過監視が必要です。フリクションポリマは、潤滑油が軌道面に押し込められ高圧状態になると同時に、圧縮熱により高温状態になった結果、基油自身が重合反応を起こし生成することが知られています。そのため、高圧高温状態の解消がなされなければ、潤滑油の劣化が進行し、粘度上昇に因る潤滑異常に進展する場合があります。Iカップリング発光分光分析供試の潤滑油を分析した結果、検出された金属元素は、SOAPの結果表に示すように、鉄、錫、リン、亜鉛、カルシウム、バリウム、アルミニウム、ナトリウム、マグネシウムが検出されました。これらの検出された金属元素から発生箇所を推定すると鉄、錫・軸受等リン、亜鉛・オイル添加剤カルシウム、バリウム、アルミニウム、ナトリウムマグネシウム・外部混入異物であると思われます。このうち、機械部品が摩耗したと思われる元素はのグループです。計数汚染度は当社推奨の管理限界値を超えていました。フィルタ表面の異物観察で金属片、鉄錆、砂、粘ちょう物等が観察されたことから、汚染度が高い要因は、摩耗とスラッジ、そして外部混入異物の影響と思われます。分析結果計数汚染度は当社推奨の管理限界値を超えていました。計数汚染度計数汚染度はNAS級以上と当社推奨の管理限界値のNAS級を超えていました。重量汚染度はmg/mlでした。機器の潤滑状態フェログラフィーの結果、潤滑状態が正常な場合に発生する摩耗粒子、異物の噛み込みにより発生する切削粒子、金属潤滑部が局部的に油膜切れを起して発生するシビア粒子、局部的に高圧・高温となる場合に発生するフリクションポリマが比較的多く観察されました。SOAPSOAPの結果、摩耗により発生する鉄は検出されていないことから、良好と判断します。D－SOAPD－SOAPの結果、摩耗により発生する鉄、錫が検出されました。フェログラフィー異常摩耗の早期発見パラメータであるフェログラフィーのIs値がの乗と高く、摩耗粒子の形態観察の結果、潤滑状態が正常な場合に発生する摩耗粒子、異物の噛み込みにより発生する切削粒子、金属潤滑部が局部的に油膜切れを起して発生するシビア粒子、局部的に高圧・高温となる場合に発生するフリクションポリマが比較的多く観察されました。
報告№107-4530 報告№107-0232 | 分析№107-01164 分析№107-01252 | 107-01252 | 前回トライボ診断からの摩耗進行状況を確認する。分析の結果、摩耗の安定が確認され、本軸受は継続使用可能と判断します。これらのことは、前回に比較して、D－SOAPで鉄およびすべり軸受の主成分である錫濃度が減少していたこと異常摩耗の早期発見パラメータであるフェログラフィーのIs値がの乗と変化がないこと以上のことから判断しました。
報告№109-09136 報告№110-00364 | 分析№109-001160 分析№110-001653 | 110-001653 | 金属元素と濃度の分析は、試料油を以上の高温で発光させ、その光を分光器で分光し、分光によって得られた光の強度と金属固有の波長とから元素を特定するIカップリング発光分光分析法を用います。また摩耗状態は、SOAP-T法により求めた金属成分と濃度にフェログラフィー法による摩耗粒子分析とを加味して総合的に評価しますが、摩擦面の摩耗機構と摩耗状態の判断は摩耗粒子の形態と、異常摩耗の早期発見パラメータであるIs値により判断します。Iカップリング発光分光分析供試のギヤ油を分析した結果、検出された金属はSOAPの結果表に示すように、鉄、鉛、銅、錫、リン、カルシウム、ナトリウムでした。これら検出された金属元素から発生箇所を推定すると、鉄、鉛、銅、錫・ギヤ歯面、軸受等リン・オイル添加剤カルシウム、ナトリウム・外部混入異物であると思われます。このうち、機械部品が摩耗したと思われる元素はのグループです。フェログラフィー摩耗粒子と摩耗形態分析結果から観察された粒子は、潤滑状態が正常な場合に発生する摩耗粒子であったことから、潤滑部で発生している摩耗形態は、正常なマイルド摩耗であることが分かりました。潤滑状態異常摩耗の早期発見パラメータとして摩耗粒子を定量化して評価するフェログラフィーのIs値は、前回同様に潤滑状態がやや厳しいの乗となっていました。今回の採油は、機器停止中のストレーナ空気抜きから実施しているため、油中粒子濃度は低濃度になっているのが一般的ですが、それにもかかわらず本試料のIs値は前回同様の乗領域にあったことから、摺動部では摩耗が進行した可能性があると考えられました。前回に比較して計数汚染度はNAS級からNAS級にランク減少していました。前回同様にIRの結果、油劣化の兆候を示すカルボン酸の吸収は確認されていないことから、良好と判断します。潤滑油、ギヤおよび軸受は継続使用可能な状態にあるものの、摩耗の進行があった可能性がありますので、以下の対策を推奨します。採油条件の改善今回の採油条件が、機器停止中にストレーナ空気抜きから実施しているため、異常な摩耗が発生していても見落としてしまう可能性があります。可能であれば、機器運転中または停止直後の油中粒子が十分に撹拌された状態で採油を実施し、再評価することを推奨します。バックラッシトライボ診断では、バックラッシの増加量を分析結果から計算できますので、構造が確認できる図面、ギヤの形式、歯形、モジュール、歯数、歯幅、油入替後の稼働時間ならびに分解点検後の稼働時間をお知らせ下さい。計算結果をご報告いたします。
報告№108-0411 報告№109-09640 | 分析№108-02744 分析№109-003858 | 109-003858 | ・摩耗状態油中金属濃度を発光分光法により分析した結果、検出された金属は鉄でしたが、これらの金属の中には、潤滑状態が正常な場合に発生するマイルド摩耗粒子、繰り返し応力を受けて発生する疲労摩耗粒子があることが分かりました。このことから、潤滑部で発生している摩耗形態は、マイルド摩耗と疲労摩耗であることが分かりました。観察された摩耗粒子の材質と形態を、SEM・XMAで詳細に観察した結果、鉄、クロム、マンガンを含む粒子が多いことから、摩耗粒子の発生箇所はギヤ歯面であると推定されます。但し、異常摩耗の早期発見パラメータであるフェログラフィーのIs値がの乗と高い範囲にあることから、潤滑状態はやや厳しい状態にあると思われます。・汚染度計数汚染度はNAS級と清浄でした。・粘度、水分、全酸価、IRの各データは良好でした。潤滑油およびギヤは継続使用可能な状態にあるものの、以下の対策が必要です。今後、疲労摩耗等の進行を監視するため、定期的に分析を実施し、摩耗の進行状況を確認することを推奨します。次回分析の時期を理論的に求めたところ、最短で約時間となります。この時間は、油中汚染物が均一になるために必要とする時間であり、この時間を経過すれば、再分析の結果から状態の傾向を確認することが可能となりますので、これを参考に次回分析時期を検討されることを提案します。尚、トライボ診断では、バックラッシの増加量を分析結果から計算できますので、可能であれば、構造が確認できる図面、ギヤの形式、歯形、モジュール、歯数、歯幅、前回分解点検の時期、前回組み立て時のバックラッシ等をお知らせ下さい。計算結果をご報告いたします。は良好と判断します。粘度粘度は.mm/sと新油値.mm/sに比較して、粘度変化率は+％で、当社推奨の管理限界値である±％以内にあり、良好と判断します。水分はppmと当社推奨の管理限界値の以下であり、良好と判断します。全酸価全酸価は.mgKOH/gと新油値.mgKOH/g以内にあることから、良好と判断します。IRIRの結果、油劣化の兆候を示すカルボン酸の吸収が確認されず、且つ、新油のスペクトルパターンとほぼ一致していることから、良好と判断します。計数汚染度は良好と判断します。計数汚染度計数汚染度はNAS級と当社推奨の管理限界値のNAS級以内にあることから、良好と判断します。重量汚染度は.mg/mlでした。機器の潤滑状態摩耗粒子診断の結果、潤滑状態が正常な場合に発生するマイルド摩耗粒子、繰り返し応力を受けて発生する疲労摩耗粒子が比較的多く観察されました。SOAPによる油中金属濃度SOAPによる油中金属濃度の結果、鉄、鉛、錫、油の添加剤成分であるリン、外部から混入したと思われる亜鉛、アルミニウム、ケイ素が検出されました。SOAPによる油中金属濃度SOAPによる油中金属濃度の結果、鉄、錫、外部から混入したと思われるカルシウム、ナトリウムが検出されました。摩耗粒子診断異常摩耗の早期発見パラメータであるIs値がの乗と高い範囲にあり、摩耗粒子の形態観察の結果、潤滑状態が正常な場合に発生するマイルド摩耗粒子、繰り返し応力を受けて発生する疲労摩耗粒子が比較的多く観察されました。SEM・XMA摩耗粒子診断で観察された粒子をSEM・XMAで詳細に観察した結果、鉄、クロム、マンガンを含む粒子が観察されました。
報告№108-6557 報告№108-6557 | 分析№108-03207 分析№108-03208 | 108-03208 | 精点Aを実施し、前回データと照合した結果、油中摩耗粒子の増加が確認されています。油中粒子の分析油中の粒子濃度は、油膜破断による発生や、油槽内などでの沈降が均衡したところで一定、いわゆる平衡状態になりますが、このバランスが崩れると増加する場合と減少する場合とに分かれます。増加した場合は、発生と減少の均衡が崩れ、摩耗の発生や外部混入が始まったことを示し、またこれとは反対に、減少した場合は発生量が減少しているか、或いは、減少量が大きくなっていることを示し、特に減少は、汚染状態や潤滑状態が良好であることを示唆しています。本軸受の場合、監視している粒子サイズを捕捉するフィルタ類の設置はなく、これによる減少はありませんので、油中の摩耗粒子が増加した理由は、摩耗が若干発生していると考えられます。但し、本軸受の摩耗は僅かに発生しているものの、計数汚染度がNAS級と清浄であり、かつ、異常摩耗の早期発見パラメータであるフェログラフィーのIs値がのマイナス乗と良好の範囲にあることから、本軸受は継続使用可能と判断します。これらのことは、前回に比較して、計数汚染度はランク増加しているものの、SOAP／D-SOAPの鉄および錫濃度に変化がないこと異常摩耗の早期発見パラメータであるフェログラフィーのIs値がのマイナス乗と良好の範囲にあること以上のことから判断しています。潤滑油の基本特性潤滑油の基本特性は、良好の範囲にあることから継続使用可能と判断します。
報告№109-09136 報告№110-00371 | 分析№109-001160 分析№110-001691 | 110-001691 | 金属元素と濃度の分析は、試料油を以上の高温で発光させ、その光を分光器で分光し、分光によって得られた光の強度と金属固有の波長とから元素を特定するIカップリング発光分光分析法を用います。また摩耗状態は、SOAP法により求めた金属成分と濃度にフェログラフィー法による摩耗粒子分析とを加味して総合的に評価しますが、摩擦面の摩耗機構と摩耗状態の判断は摩耗粒子の形態と、異常摩耗の早期発見パラメータであるIs値により判断します前回に比較してSOAP／D－SOAPの結果は、鉄および錫濃度に大きな変化はなく、異常摩耗の早期発見パラメータであるフェログラフィーのIs値がのマイナス乗と良好でした。前回に比較して計数汚染度はNAS級からNAS級にランク減少し、良好でした。粘度、水分、全酸価、IR、RBOTの各データは良好でした。本試料油は、主機停止後時間経過した排油口から採油されています。排油口の汚染度は、一般に汚染度が高濃度であり、尚且つ、主機停止から時間経過している状態では油中汚染度が更に高濃度になると推定されます。しかし、このような採油時の悪条件にもかかわらず、分析の結果からは異常なデータはみられませんでした。したがって潤滑油および軸受は継続使用可能な状態にあると判断します。尚、今後の採油は、極力停止直後の油槽の中ほどから実施されることを推奨します。
報告№109-09136 報告№111-00671 | 分析№109-001160 分析№111-003388 | 111-003388 | 軸受は継続使用可能な状態にあると判断します。但し、SOAPの銅濃度が高く、摩耗の進行が懸念されるため、以下の対策を推奨します。定期的な分析今後、油劣化の進行を監視するため、定期的に分析を実施し、摩耗および酸化劣化の進行状況を確認することを推奨します。傾向監視のための次回採油時期は、最短で約時間となります。この時間は、油中汚染物が均一になるために必要とする時間であり、再分析により状態を確認するには、この時間以上の時間が経過すれば可能になりますので、次回採油時期はこのことを参考に検討されることを提案します。フェログラフィー異常摩耗の早期発見パラメータとして摩耗粒子を定量化して評価するフェログラフィーのIs値は、前回のの乗からマイナス乗に低下しており、潤滑状態が安定していることを示していました。Iカップリング発光分光分析供試の潤滑油を分析した結果、検出された金属元素は、鉛、銅、ニッケル、錫、リン、亜鉛、カルシウム、ナトリウムが検出されました。これらの検出された金属元素から発生箇所を推定すると鉛、銅、ニッケル、錫・軸受等リン、亜鉛・オイル添加剤カルシウム、ナトリウム・外部混入異物であると思われます。このうち、機械部品が摩耗したと思われる元素はのグループです。銅の溶出前回同様にSOAPの結果、銅がppm検出されました。銅を使用した部分の溶出が発生していると考えられます。この溶出は、検出された亜鉛系添加剤の成分と銅が反応し、溶出することが知られています。銅濃度は、別紙鉱油の酸化に対する金属触媒の影響に示すように銅濃度が増加すると酸化速度が速まります。分析結果は良好と判断します。計数汚染度計数汚染度はNAS級と当社推奨の管理限界値のNAS級以内にあり、良好と判断します。重量汚染度は.mg/mlと当社推奨の管理限界値のmg/ml以内にあり、良好と判断します。SOAPの結果、銅が高い値でした。SOAPSOAPの結果、油の添加剤成分であるリン、亜鉛が検出されました。一方、銅が検出されました。銅を使用した部分の溶出が進行していると考えられます。この溶出は検出された亜鉛系添加剤の成分と銅が反応し、溶出することが知られています。別紙鉱油の酸化に対する金属触媒の影響に示すように銅濃度が増加すると酸化速度が速まります。D－SOAPD－SOAPの結果、摩耗により発生する鉄は検出されていないことから、良好と判断します。フェログラフィー異常摩耗の早期発見パラメータであるフェログラフィーのIs値がのマイナス乗と良好の範囲にあり、潤滑状態は正常と判断します。
報告№108-0204 報告№108-0272 | 分析№108-01503 分析№108-01955 | 108-01955 | を確認する。分析の結果、を示す粘度、水分、全酸価、IR、RBOTの各データは良好でした。尚、RBOTはminでしたが、新油値のminに比較して、使用油の方がmin高い値を示していました。今回のRBOTの試験結果は、当社の社内基準のバラツキ範囲を超えており、さらに、異種油の混入の可能性を新油と比較したIRの結果でみたところ、異種は混入していないことが確認されたため、今回RBOTが新油値より高くなった要因は、製造ロットの違いによるバラツキ基油の精製度の違い添加剤の添加量の誤差などが考えられました。
報告№108-0204 報告№108-0253 | 分析№108-01503 分析№108-01841 | 108-01841 | トライボ診断を実施し、、汚染度、潤滑状態を確認する。分析の結果、異常摩耗の早期発見パラメータであるフェログラフィーのIs値がの乗とやや高く、摩耗粒子の形態観察で金属接触が厳しい場合に発生するシビア粒子、外部から混入したと思われる鉄錆等がやや多く観察されました。更にフィルタ表面の異物観察でも鉄錆、砂等が多く観察されたことから、汚染度が高い要因は、摩耗と外部混入異物の影響と考えられました。このように、異常摩耗の早期発見パラメータであるフェログラフィーのIs値がの乗とやや高く、摩耗粒子の形態観察の結果、金属接触が厳しい場合に発生するシビア粒子、外部から混入したと思われる鉄錆等も観察され、フィルタ表面の異物観察で鉄錆、砂等が観察されたこと、そしてD－SOAPの結果、鉄が検出されてはいるものの、今回の採油箇所がストレーナ部であることから、観察された異物はストレーナに捕捉されていたと考えられます。尚、を示す粘度、水分、全酸価、IRの各データも良好な範囲にあり、加えて汚染度も当社が推奨する管理基準値内にあることから継続使用は可能と判断します。
報告№107-4545 報告№108-0453 | 分析№107-02185 分析№108-03081 | 108-03081 | 前回濾過を実施したが、汚染度が若干増加した。再度濾過を実施し、濾過後の汚染度を確認する。濾過後の試料油を分析した結果、計数汚染度は前回のNAS級からNAS級にランク減少したことから、濾過の効果が確認されました。尚、その他のデータも全て良好の範囲にあることから、今後は、本データをベースに管理されることを推奨します。
|  | 113-002460 | ディーゼルエンジンの分解点検の必要性は、エンジン部品の主成分である鉄、錫、クロムなどの油中金属濃度と、摩耗過酷度、摩耗粒子の形態などをパラメータとして評価します。今回、使用油を分析し、これらのパラメータを確認した結果、水分濃度がppmと高いことからエンジン内部での腐食摩耗の発生が懸念されますが、更油して水分を除去することで継続使用は可能であり、分解点検の必要はないと判断します。更油或潤滑油は水分濃度が高いことから、金属表面で腐食摩耗が発生し、発生した鉄錆等の粒子が潤滑部に噛み込み摩耗が進行するが懸念されるため、更油を推奨します。定期的なトライボ診断実施今後懸念される摩耗の進行を監視するため、定期的に分析を実施することを推奨します。また、対象設備の余寿命を予測するためにも、定期的な分析による傾向監視を複数回実施することを推奨します。新油との比較による評価を示す塩基価は新油値を基準として評価しています。正確な診断を行うためにも、分析を実施する場合は、使用している新油を同時に分析することをご検討下さい。水分は当社推奨の管理限界値を超えており、更油が必要な範囲でした。粘度粘度は、mm/sと新油値のmm/sに比較して粘度変化率が+.％となっており、当社推奨の管理限界値である±％以内にあり、良好です。水分はppmと当社推奨の管理限界値を超えていました。今後、水分の影響でエンジン内部に錆が発生し、その影響で摩耗が発生する懸念があります。酸価・塩基価・IR潤滑油の酸価劣化は、酸価、塩基価、IRの結果から総合的に判断します。酸価は、mgKOH/g、塩基価は.mgKOH/gでした。酸価は新油値mgKOH/gより高いものの、IRの結果で油劣化の兆候を示すカルボン酸の吸収が確認されていないことから、油は酸化劣化していないと判断します。塩基価は新油値が当社に存在せず評価できませんでした。計数汚染度はNAS級と汚染されていました。粒度分布の中心粒径が.μmと極めて小径であることから燃焼時に発生したすすが汚染物の主体であると推定されます。また、フィルタ残渣に鉄錆や砂が確認されたことから、摩耗粒子やすすに加えて鉄錆や砂が重量汚染度を高めている要因と考えられます。計数汚染度計数汚染度はNAS級と汚染されていました。重量汚染度は.mg/mlでした。光学顕微鏡写真重量汚染度で濾過したフィルタ表面上の夾雑物を光学顕微鏡で観察した結果、金属片、鉄錆、砂等が観察されました。粒度分布粒度分布は.～μmの範囲にあり、中心粒径は.μmでした。μm以下の粒子が多いことから、燃焼時に発生したすすが主体であると推定されます。異常摩耗の早期発見のパラメータであるIs値は、レベルとやや高い値でした。また、潤滑部の摩耗が認められたため、定期的に潤滑油分析を実施し、摩耗推移を監視することが有用と考えます。メタルの摩耗SOAP-Tでメタルの主成分である錫がppm、ニッケルが、銅がppm検出されたことから、メタルの極一部で若干摩耗していると推定されます。検出されたメタル成分は現時点では低濃度であることから継続使用に支障がない範囲であると判断しますが、今後、メタル表面の摩耗が加速度的に進行し異常摩耗に進展していく可能性があるため、摩耗推移の監視を推奨します。詳細は、別紙ディーゼルエンジンのメタルの摩耗をご覧下さい。固形カルシウム化合物の生成SOAP-Tでカルシウムがppm検出されました。この固形カルシウムは、潤滑油に混入した燃焼ガス中の酸成分がカルシウム添加剤と中和反応して生成される比較的硬い化合物のため、摺動面に噛み込み、切削摩耗が進行することが懸念されます。燃焼ガス混入の原因は、ピストンリング、シリンダライナの摩耗によるギャップの発生と考えられます。詳細は、別紙固形カルシウム化合物の生成をご覧ください。
報告№104-0378 報告№105-8015 | 分析№104-02669 分析№105-00969 | 105-00969 | オーバーホールヶ月後に初期試験を実施した結果、潤滑状態は安定し、潤滑油も継続使用が可能と判断します。これらのことは、前回に比較して、計数汚染度はNAS級からNAS級にランク減少したことSOAP／D-SOAPの鉄及び錫濃度に大きな変化がないこと異常摩耗の早期発見パラメータであるフェログラフィーのIs値がと良好の範囲にあること以上のことから判断しました。
報告№109-09136 報告№112-00561 | 分析№109-001160 分析№112-002302 | 112-002302_date130319 | グリース分析の結果、グリースはちょう度の低下が確認されていることから、以下の対策を推奨します。軸受分析の結果、軸受は継続使用可能な状態にあると判断します。前回の分析では摩耗粒子および摩耗形態観察で凝着摩耗が確認され、その進行を確認した結果、今回の分析では凝着摩耗は殆ど確認できず摩耗状態が正常なマイルド摩耗が主流でした。但し、グリース特有な点として摩耗粒子が偏って採取される場合が有るため、今後も摩耗粒子の傾向監視を行うことが有効です。グリースの交換ちょう度の低下がみられ、グリースが硬化していることが確認されました。今後、油分の流動性がなくなり、軸受等で良好な油膜が保持されにくくなる可能性があるため、グリースの交換を推奨します。定期的な分析前回観察された凝着摩耗粒子は今回比較的少なかったものの、今後懸念される摩耗の進行を監視するため、定期的に分析を実施することを推奨します。診断結果グリースのちょう度は当社推奨の管理限界値を超えていました。ちょう度前回に比較して今回のちょう度はからに上昇しました。当社推奨の管理上限値のより若干低くなっており、グリースが硬化していることが分かりました。硬化したグリースを使用した場合、油分の流動性がなくなり、軸受等で良好な油膜が保持されにくくなる可能性があります。滴点前回に比較して今回の滴点は、からに上昇しました。新グリース値のに比較して低下しているものの、良好と判断します。酸価前回に比較して今回の酸価は、mgKOH/gからmgKOH/gに低下していました。新グリース値のmgKOH/g以下であり、良好と判断します。IRIRチャートの結果、新グリースと使用グリースのスペクトルパターンはほぼ一致し、また、油劣化の兆候を示すカルボン酸の吸収が確認されていないことから、良好と判断します。水分グリースの水分は、と新グリース値に比較して高いものの、良好の範囲にあると判断します。はフェログラフィーおよびSOAP-Tの結果から総合的に判断した結果、継続使用は可能ですが、機器の機能を保持するためにも傾向管理が有用と考えます。フェログラフィー【定性分析：摩耗粒子および摩耗形態観察】分析結果から比較的多く観察された粒子は、以下の通りでした。正常な摩耗粒子・潤滑状態が正常なマイルド摩耗により発生。前回の分析では摩耗粒子および摩耗形態観察で凝着摩耗が確認され、その進行を確認した結果、今回の分析では凝着摩耗は殆ど確認できず摩耗状態が正常なマイルド摩耗が主流でした。但し、グリース特有な点として摩耗粒子が偏って採取される場合が有るため、今後も摩耗粒子の傾向監視を行うことが有効です。Iカップリング発光分光分析【SOAP-T】検出された金属元素から発生箇所を推定すると、以下の通りでした。鉄、鉛、ニッケル、錫・軸受等リン、亜鉛、カルシウム、ナトリウム、マグネシウム・添加剤、増ちょう剤、外部混入異物等鉄以外に、錫が比較的高い値でした。錫が含まれている材質には、一般にすべり軸受に使用されるホワイトメタルがありますが、本軸受は転がり軸受であり、材質でホワイトメタルを使用している箇所は確認されませんでした。その他に使用している箇所として考えられるのは、転がり軸受の保持器が考えられます。保持器の材質は、鋼板SリンCC、銅合金、アルミ合金、樹脂などを使用することがあります。この中で、これらの元素が含まれている材質はアルミ合金が該当しますが、グリース分析の結果から検出されたアルミニウム濃は検出されていないことから、保持器が摩耗したものである可能性は低いと考えられました。グリースは流動性が低く、新グリースを補給しても油槽内にある全てのグリースが入れ替わることは困難であることから、今回使用されているグリースに入っていない成分が検出された要因は、以前使用していたグリースに含まれていた金属成分が、今回の使用グリースと混合して検出されたと推定されます。
報告№107-6000 報告№107-0009 | 分析№107-00010 分析№107-00036 | 107-00036 | 分析の結果、ギヤは継続使用可能な状態にあると判断します。又、を示す粘度、水分、全酸価、IRの各データは良好の範囲にあることから、この油は継続使用可能と判断します。但し、摩耗粒子形態観察で外部から混入したと思われる鉄錆、砂が観察されました。今回の採油は、ドレンバルブから廃油を実施しないで採油していることから、ドレンバルブ配管中に残留していたものを採油したと思われます。正確な潤滑状態を確認するためには、再度採油・分析を実施するとともに、今後の採油は、外部からの影響を避けるため運転中及び停止直後に油層中層部から実施することを推奨します。また、油槽中層部から採油が実施出来ない場合は、採油前の廃油を必ず行うことを併せて推奨します。トライボ診断では、ギヤのバックラッシの増加量を分析結果から計算し、ギヤの摩耗状況を確認できますので、構造が確認できる図面、ギヤの形式、歯形、モジュール、歯数、回転数、増速比、歯幅をお知らせ下さい。計算結果をご報告いたします。
報告№106-0012 報告№106-0012 | 分析№106-00039 分析№106-00039 | 106-00039 | 分析の結果、観察された摩耗粒子は、異物の噛み込みにより発生する切削粒子、金属接触が厳しい場合に発生するシビア粒子でした。これらのことから、ギヤ歯面で発生している摩耗形態は、切削摩耗と凝着摩耗であることが分かりました。切削摩耗は、摩耗進行速度が速く、異物の影響がない場合の摩耗に比較し、より注意が必要です。今後、更に摩耗が進行することが懸念されるため、ヶ月後に再度分析を実施し、摩耗の進行状況を確認されることを推奨します。一方、SOAPの銅濃度が前回のppmからppmにppm増加しており、この点に注意が必要です。これは、銅を使用した部分の溶出が進行したものと考えられます。この溶出は、潤滑油の添加剤成分である亜鉛と銅が反応し溶出することが知られています。銅濃度は別紙鉱油の酸価に対する金属触媒の影響に示すように銅濃度が増加すると酸化速度が速まりますので、酸化劣化の進行状況を油分析により監視されることを推奨します。これらのことは、異常摩耗の早期発見パラメータであるフェログラフィーのIs値がの乗とやや高く、摩耗粒子形態観察の結果、金属接触が厳しい場合に発生するシビア粒子がやや多く観察されたことSOAPの結果、銅濃度が上昇していたこと以上のことから判断しました。この油は継続使用可能と判断します。粘度は良好と判断します。粘度はmm/sと管理限界値以内にあり、良好と判断します。水分は良好と判断します。水分はppmと管理限界値の以下にあり、良好と判断します。全酸価は良好と判断します。全酸価はmgKOH/gと新油データのmgKOH/g以内にあり、良好と判断します。IRは良好と判断します。IRの結果、油劣化の兆候を示すカルボン酸の吸収が確認されていないことから、継続使用可能な状態にあると考えられます。計数汚染度、重量汚染度、共に良好と判断します。計数汚染度は良好と判断します。計数汚染度はNAS級と当社推奨の管理限界値のNAS級以内にあり良好と判断します。重量汚染度は良好と判断します。重量汚染度は.mg/mlと当社推奨の管理限界値のmg/ml以内にあり良好と判断します。機器の潤滑状態軸受摺動面では厳しい金属接触が発生しています。今後、更に摩耗が進行することが懸念されるため、ヶ月以内に再度分析を実施し、摩耗の進行状況を確認されることを推奨します。SOAPの結果、前回同様に銅が検出されました。SOAPの結果、油の添加剤成分であるリン、亜鉛が検出されました。一方、銅が検出されました。銅を使用した部分の溶出が発生していると考えられます。この溶出は検出された亜鉛系添加剤の成分と銅が反応し、溶出することが知られています。銅濃度は別紙鉱油の酸化に対する金属触媒の影響に示すように銅濃度が増加すると酸化速度が速まりますので、酸化劣化の進行状況を油分析により監視されることを推奨します。D－SOAPの結果、良好と判断します。D－SOAPの結果、摩耗により発生する鉄、外部から混入したと思われるカルシウム、ナトリウムが検出されました。フェログラフィーの結果、金属接触が厳しい場合に発生するシビア粒子が多く観察されました。フェログラフィーの結果、異常摩耗の早期発見パラメータであるIs値がの乗とやや高く、摩耗粒子形態観察で金属接触が厳しい場合に発生するシビア粒子がやや多く観察されました。
報告№108-0411 報告№110-00263 | 分析№108-02745 分析№110-001028 | 110-001028 | ・摩耗状態D－SOAPの結果、潤滑油中からは摩耗により発生した鉄が検出されました。粒子観察の結果から、金属潤滑部が局部的に油膜切れを起して発生するシビア粒子が観察されたことから、潤滑部では、油膜破断による凝着摩耗が発生していることが分かりました。ただし、この油膜破断による潤滑状態を異常摩耗の早期発見パラメータであるフェログラフィーのIs値でみると、その値がの乗とやや高い範囲にあることから、潤滑状態がやや厳しい状態にあると思われます。・銅の溶出SOAPの結果、銅がppmと高い値でした。銅の溶出箇所は、貴社ご提供の図面からデフレクターとバッフルという部品からと考えられます。これらの部品はオイルシールの役目を果たしていることから、溶出が継続した場合、シャフトとのギャップが増大し、油漏れの原因になることが懸念されます。巡視の際には油漏れと油面の低下に注意を払う必要があります。今後は、銅の溶出が継続した場合、ギャップが増大することにより油漏れが発生し、さらには油面低下により潤滑不良が発生し、摩耗が進行することが懸念されます。また、銅濃度の増加は、別紙鉱油の酸化に対する金属触媒の影響に示すように濃度の増加とともに酸化速度が加速することが分かっています。・汚染度計数汚染度、重量汚染度は良好でした。結論軸受は継続使用可能な状態にあるものの、以下の対策が必要です。分解後稼働時間が時間しか経過していないにもかかわらず、銅濃度が高い値を示しています。念のため、稼働時間が時間経過した時点で、分析を実施し、摩耗および酸化劣化の進行状況を確認されることを推奨します。は良好と判断します。計数汚染度計数汚染度はNAS級と当社推奨の管理限界値のNAS級以内にあり、良好と判断します。重量汚染度は.mg/mlと当社推奨の管理限界値のmg/ml以内にあり、良好と判断します。機器の潤滑状態SOAPの結果、銅が高い値でした。フェログラフィーの結果、金属潤滑部が局部的に油膜切れを起して発生するシビア粒子が比較的多く観察されました。SOAPSOAPの結果、油の添加剤成分であるリン、亜鉛が検出されました。一方、銅が検出されました。銅を使用した部分の溶出が進行していると考えられます。この溶出は検出された亜鉛系添加剤の成分と銅が反応し、溶出することが知られています。別紙鉱油の酸化に対する金属触媒の影響に示すように銅濃度が増加すると酸化速度が速まりますので、酸化劣化の進行状況を全酸価の変化で監視されることを推奨します。D－SOAPD－SOAPの結果、摩耗により発生する鉄が検出されました。フェログラフィー異常摩耗の早期発見パラメータであるフェログラフィーのIs値がの乗とやや高い範囲にあり、摩耗粒子の形態観察の結果、金属潤滑部が局部的に油膜切れを起して発生するシビア粒子が比較的多く観察されました。
報告№106-6023 報告№106-6031 | 分析№106-00388 分析№106-00732 | 106-00732 | 初期試験を実施した結果、潤滑状態は安定し、潤滑油も継続使用可能と判断します。これらのことは、前回に比較して、計数汚染度はランク減少したことSOAP／D-SOAPの鉄及び錫濃度に変化がないこと異常摩耗の早期発見パラメータであるフェログラフィーのIs値が.と良好の範囲にあること以上のことから判断しました。
報告№108-0387 報告№108-0379 | 分析№108-02609 分析№108-02514 | 108-02514 | 、汚染度、軸受の潤滑状態を確認する。本試料油は、採油できた量が少なかったため、重量汚染度は参考値としてお考え下さい。軸受の潤滑状態分析の結果で観察された摩耗粒子の形態は、異物の噛み込みなどで発生する切削粒子と、金属接触が厳しい場合に発生する凝着摩耗でした。転がり軸受の潤滑油でこれらの摩耗形態が確認された場合、μmに満たない油膜に外部から混入した異物が関与して摩耗が発生していると思われます。汚染度が級と高くなり、また、異常摩耗の早期発見パラメータであるフェログラフィーのIs値が高いの乗となっているのは、この異物の関与によるものと思われます。摩耗粒子から判断する摩耗形態は、切削摩耗と凝着摩耗の混在ですが、中でも切削摩耗が観察された場合は、異物が混入していない状態に比較して、寿命が分の程度に低下することが知られていますので、今後の継続使用に際しては摩耗の進行に注意が必要です。以上のことから、現時点で本軸受は継続使用可能と判断できますが、今後の摩耗状況によっては転がり軸受の寿命の指標となるフレーキングに進展することが懸念されます。対策として、油槽内を十分に清掃されると共に、運転再開後ヶ月以内に再分析を実施し、摩耗の進行状況を確認されることを推奨します。尚、を示す粘度、水分、全酸価、IR、RBOTの各データは良好の範囲にあることから、この油は継続使用可能と判断します。
報告№108-7005 報告№108-7005 | 分析№108-01655 分析№108-01655 | 108-01655 | 今回の採油は、対象設備の停止中にドレンプラグから実施しているため、油循環中に採油した場合に比較し、油中粒子の沈降の影響を受け、分析データが高濃度に出る可能性があります。今回の分析は以上のことを踏まえて結果を検討しました。分析の結果、計数汚染度がNAS級と当社推奨の管理限界値に到達していました。粒子分布を見るとμm以上の粒子が多いことが分かりました。異常摩耗の早期発見パラメータであるフェログラフィーのIs値がの乗と高く、摩耗粒子の形態観察で異物の噛み込みなどで発生する切削粒子、金属接触が厳しい場合に発生するシビア粒子、銅合金、外部から混入したと思われる砂等が観察されたことから、汚染度が高い要因は、切削摩耗と凝着摩耗、外部混入異物の影響と考えられました。切削摩耗摩耗形態の中でも切削摩耗は、異物が混入していない状態に比較して、摩耗進行速度が速く注意が必要で、転がり軸受にこの摩耗形態が観察された場合、軸受寿命が分の程度に低下することが知られています。切削摩耗が進行した場合、転がり軸受の寿命の指標となるフレーキングに進展することが懸念されるため、油槽内を清掃されることを推奨します。銅を使用した箇所の摩耗摩耗粒子の形態観察で銅合金が観察されました。銅を使用した箇所、例えば転がり軸受の保持器などが考えられますが、今回対象の転がり軸受の保持器は銅を使用していないため、これ以外の銅を使用した箇所の摩耗の発生が懸念されます。使用箇所によっては軸受の寿命に影響する場合がありますので、発生箇所を把握しておくことを推奨します。RBOTの減少RBOTがminと新油値のminから約ヶ月でmin減少していました。潤滑油の使用開始を年月と仮定し、この減少傾向から限界到達時期を別紙図により推定した結果、年月と推定されました。設備油量がLであり、今回の採油で使用油の大部分が新油と入れ替わったと思われますので油の劣化の影響は考える必要はありませんが、本データから本設備は油の寿命がヶ月程度と推定されますので、この点についてさらにデータを収集し確認する必要があると考えます。酸化劣化の進行が速いことが確認された場合は、油種の変更を検討されることを推奨します。上述しましたように今回の採油は対象設備の停止中の採油であるため、対象設備の運転中の採油に比較して汚染度は高目に出ている可能性があります。可能であれば、機器運転再開後時間以上経過した時点で採油を実施し、そのデータを初期値として管理されることを推奨します。尚、採油は、粒子の沈降の影響を少なくすることが重要であり、そのため油中粒子が均一な分散状態で実施されることを併せて推奨します。は良好と判断します。粘度は良好と判断します。粘度はmm/sと新油値mm/sに比較して、粘度変化率は+.％で、当社推奨の管理限界値である±％以内にあり、良好と判断します。水分は良好と判断します。水分はppmと当社推奨の管理限界値の以下であり、良好と判断します。全酸価は良好と判断します。全酸価は.mgKOH/gと新油値以内にあり、良好と判断します。RBOTの結果、良好と判断します。RBOTはminと当社推奨の管理限界値のmin以上であり、良好と判断します。計数汚染度は当社推奨の管理限界値に到達していました。計数汚染度は当社推奨の管理限界値に到達していました。計数汚染度はNAS級と当社推奨の管理限界値のNAS級に到達していました。機器の潤滑状態異常摩耗の早期発見パラメータであるフェログラフィーのIs値がの乗と高く、摩耗粒子の形態観察の結果、異物の噛み込みなどで発生する切削粒子、金属接触が厳しい場合に発生するシビア粒子、銅合金、外部から混入したと思われる砂等が観察されました。SOAPの結果は良好です。SOAPの結果、油の添加剤成分であるケイ素が検出されました。D－SOAPの結果は良好です。D－SOAPの結果、鉄、亜鉛、外部から混入したと思われるカルシウム、ナトリウムが検出されました。フェログラフィーの結果、異物の噛み込みなどで発生する切削粒子、金属接触が厳しい場合に発生するシビア粒子、銅合金、外部から混入したと思われる砂等が観察されました。異常摩耗の早期発見パラメータであるフェログラフィーのIs値がの乗と高く、摩耗粒子の形態観察の結果、異物の噛み込みなどで発生する切削粒子、金属接触が厳しい場合に発生するシビア粒子、銅合金、外部から混入したと思われる砂等が観察されました。
報告№107-6026 報告№107-0392 | 分析№107-02108 分析№107-02060 | 107-02060 | 今回の採油は、分解中のガイドベンサーボから実施しているため、通常実施している圧油集油槽からの採油に比較して、汚染度は高濃度になる可能性があります。そのため、当社推奨の管理限界値は適用せず、摩耗の発生部位や摩耗程度について検討しました。分析の結果、摩耗粒子形態観察でサーボシリンダ内壁の摩耗により発生したμm以下の鉄系摩耗粒子、摩擦熱が高い場合に発生するフリクションポリマが多く観察されました。D－SOAPで鉄、銅、亜鉛が多く検出されたことから、汚染度が高い要因は、サーボシリンダ内壁およびブッシュの摩耗およびフリクションポリマの発生によるものと考えられました。今後、今回観察されたサーボシリンダ内部の汚染物が油系統内部に循環し、バルブ類の動作障害やフィルタおよびストレーナの目詰まりが発生することが懸念されるため、精密な濾過が必要と判断します。
報告№108-0411 報告№110-00656 | 分析№108-02744 分析№110-003014 | 110-003014 | は、油の粘度変化率、油中のスラッジの発生量などを判断パラメータに、粘度、全酸価、有機物・有機化合物、酸化安定度で評価します。分析の結果、油の粘性を示す粘度は、新油値のmm/sに比較して粘度変化率が+％のmm/sとほぼ変化はなく、また油中のスラッジの発生量を示す全酸価は、新油値の.mgKOH/gに対して.mgKOH/gと減少しており、さらには有機物・有機化合物の結果でも油が劣化した場合に発生するカルボン酸の発生も確認されず、酸化防止剤の残存量を示す酸化安定度は、限界値minに比較して、minであった。以上のように、の健全性を示す各パラメータは全て良好であり、潤滑油の劣化は確認されませんでした。但し、有機物・有機化合物の結果、新油のIRスペクトルと一致しない箇所が確認されたことから、異種油の混入または油名の誤りなどが考えられます。尚、別紙酸化安定度の減少傾向から油の余寿命を求めた結果、本試料は年月まで使用可能であることが確認されました。継続使用していた場合、既に当社推奨の管理限界値に到達していた可能性があります。油中の水分を計測した結果、水分はppmと新油と同等であり、継続使用可能な状態にあることが確認されました。有機物・有機化合物の結果から異種油の混入または油名の誤りの可能性がありますので、使用油名を再度ご確認下さい。これらのことが確認されなかった場合は、潤滑油は酸化防止剤の減少と判断されますので、以下の対策が必要となります。潤滑油は酸化安定度がminを切っており、酸化防止剤が減少しています。今回の採油後に更油を実施していなければ更油を推奨します。
報告№108-0387 報告№109-09075 | 分析№108-02609 分析№109-000693 | 109-000693 | 機器の潤滑状態および汚染試験を実施し、前回データと照合した結果、油中摩耗粒子に大きな変化がないことが確認されています。油中の粒子濃度は、油膜破断による発生や、油槽内などでの沈降が均衡したところで一定、いわゆる平衡状態になりますが、このバランスが崩れると増加する場合と減少する場合とに分かれます。増加した場合は、発生と減少の均衡が崩れ、摩耗の発生や外部混入が始まったことを示し、またこれとは反対に、減少した場合は発生量が減少しているか、或いは、減少量が大きくなっていることを示し、特に減少は、汚染状態や潤滑状態が良好であることを示唆しています。本設備では、油中の粒子が減少する要因となるフィルタ類は設置されておらず、濾過による減少は考えられませんので、油中の摩耗粒子が減少したのは、摩耗粒子がほとんど発生せず、油槽内部での沈降があったためと考えられます。本設備では、油中の粒子が減少する要因となるフィルタ類は設置されておらず、濾過による減少は考えられませんので、油中の摩耗粒子に変化がなかったのは、摩耗粒子の発生が極微量で、油槽内部での沈降があったためと考えられます。以上のことから、本軸受は摩耗の進行がほとんどなく、潤滑状態は安定した状態にあったものと判断します。これらのことは、前回に比較して、D-SOAPの鉄濃度が増加していたものの、計数汚染度はランク減少したこと異常摩耗の早期発見パラメータであるフェログラフィーのIs値がの乗から乗に改善されたこと以上のことから判断しています。
報告№109-09522 報告№109-09522 | 分析№109-003246 分析№109-003246 | 109-003246 | ・摩耗状態分析の結果、比較的多く検出されたギヤ油中の金属元素は、鉄およびリンであり、これらの金属の粒子観察結果から以下に示す～の摩耗粒子であることが分かりました。μm以下の微細な鉄系粒子μm以下のシビア粒子フリクションポリマこの種類の摩耗粒子が観察されたことから、ギヤ歯面、ボールネジ軸およびナット転動面では疲労摩耗が発生し、すべり摩擦を生じる部位では凝着摩耗が発生していると判断できます。電動サーボが微少範囲を往復する振動のような特徴的な動作をするため、この影響でギヤ歯面、ベアリング軌道面、ボールネジ軌道面等で面圧が局部的に高くなり、その結果、微量領域における疲労摩耗が発生するのと同時に、潤滑油が重合してフリクションポリマが発生したと思われます。すべり摩擦を生じる部位から発生したシビア粒子は、その特徴的な形態から、鉄、クロム、ニッケルを含む化学成分を含む材料を使用した部位から発生したと思われますが、ご提供いただいた図面からは摺動する箇所で一致するものが確認されませんでした。ギヤ油に含まれているリン系の極圧添加剤の効果で発生している摩耗粒子はμ以下の微細な鉄系粒子が支配的であり、摩耗速度は抑えられていると思われますが、今後以下の点に注意が必要と思われます。ⅰ．ギヤ歯面の摩耗によりバックラッシが増加し、その影響で振動が発生して摩耗の進行が早まるⅱ．ボールネジ軸およびナット転動面で疲労摩耗が進展するⅲ．潤滑油の劣化が進行するⅳ．鉄、クロム、ニッケルを含む材料を使用した部位を確認し、今後の摩耗進行に備える・汚染度発生している摩耗粒子は、μm未満の粒子が支配的であったため、計数汚染度はNAS級と良好の範囲にありましたが、.μmフィルタで濾過をして汚染粒子を評価する重量汚染度はmg/mlと高い値を示していました。・粘度、水分、全酸価、IR、RBOTの各データは良好でした。結論対象設備および潤滑油は継続使用可能な状態にあると判断します。本試料油は、更油してから今回の採油まで約ヶ月使用していますので、同様の運転条件であれば更油後ヶ月間は使用可能と考えられますが、に関する各データがすべて新油に比較してあまり差がない良好な値でありますので、本試料油は濾過により重量汚染度が改善されることで継続使用は可能と判断します。摩耗と油劣化の進行を定期的な分析により監視し、機器の健全性を把握しながら管理し、汚染された潤滑油を濾過することで油の更油周期を延伸化出来ます。機器の健全性を確認し、また潤滑油の更油時期を延伸化するためにも定期的に分析を実施することを推奨します。
報告№108-0199 報告№108-0199 | 分析№108-01441 分析№108-01441 | 108-01441 | 、軸受の潤滑状態を確認する。今回の採油は、対象設備の停止中にドレンプラグから実施しているため、油循環中に採油した場合に比較し、油中粒子の沈降の影響を受け、分析データが高濃度に出る可能性があります。今回の分析は以上のことを踏まえて結果を検討しました。を示す粘度、水分、全酸価、RBOTの各データは良好の範囲にあることから、この油は継続使用可能と判断します。軸受の潤滑状態異常摩耗の早期発見パラメータであるフェログラフィーのIs値が高いの乗となっていました。摩耗粒子の形態観察で異物の噛み込みにより発生する切削粒子、金属接触が厳しい場合に発生するシビア粒子、局部的に高圧・高温となる場合に発生するフリクションポリマ、外部から混入したと思われる鉄錆、砂等が多く観察されました。フリクションポリマは、タービン油が軸受摺動面で高圧下に押し込められ高圧状態になると同時に、圧縮熱も発生して高温状態にもなり、その結果、潤滑油が重合して発生することが知られています。そのため、高温高圧状態の解消がなされなければ、潤滑油は劣化する場合がありますので、定期的に分析を実施する必要があります。観察された摩耗粒子の形態は切削摩耗と凝着摩耗が混在しており、特に切削摩耗は、異物が混入していない状態に比較して、摩耗進行速度が速く注意が必要で、転がり軸受にこの摩耗形態が観察された場合、軸受寿命が分の程度に低下することが知られています。切削摩耗が進行した場合、転がり軸受の寿命の指標となるフレーキングに進展することが懸念されるため、運転を再開しているようであれば今回の分析項目に計数汚染度、SOAP／D－SOAPの分析項目を追加して、再分析を実施し、汚染度および摩耗の進行状況を確認されることを推奨します。採油について上述しましたように今回の採油は対象設備の停止中の採油であるため、油中の摩耗粒子などが平均的に分散した状態とはいえない状態で採油されている可能性があります。採油は、粒子の沈降の影響を少なくすることが重要であり、そのため油中粒子が均一な分散状態で実施されることを併せて推奨します。
報告№106-0158 報告№106-0158 | 分析№106-00973 分析№106-00973 | 106-00973 | 分析の結果、SOAP／D－SOAPで軸受の摩耗を示す錫が検出されたことから、軸受メタルの摩耗が確認されました。摩耗体積は、設備油量のLから計算するとcmであり、これは、cm×cm×cmの直方体と同じ体積が摩耗したと考えることができます。仮に、新品のスラスト軸受の表面粗さがμmとし、この粗さが全て摩耗したと仮定した場合の表面積は、cmとなることが判りました。仮定して求めた摩耗面積がスラスト軸受全表面積の分のを超えるような場合、通常の運転では油膜切れが発生し易く危険な状態なると判断できます。このことを確認するには軸受形状と寸法を確認すると同時に、傾向監視のための再分析が必要と判断します。摩耗進行は、～ヶ月以内に再分析を実施して確認されることを推奨します。尚、本試料油の採油は、主機停止中に油槽ドレンから実施しているため、油循環中の採油に比較して油中粒子が沈降して高濃度になっている部分を採油していると考えられます。そのため油が循環している状態で採油を実施した場合に比較して、分析データが大きくなる傾向にあり異常な状態と判断してしまう可能性がありますので、今後の採油は、停止直後、或いは、油循環中に採油を実施されることを推奨します。は良好と判断します。粘度は良好と判断します。粘度はmm/sと新油値.mm/sに比較して、粘度変化率は-％で、当社推奨の管理限界値である±％以内にあり、良好と判断します。水分は良好と判断します。水分は.ppmと当社推奨の管理限界値の以下であり、良好と判断します。全酸価は良好と判断します。全酸価は.mgKOH/gと当社推奨の管理限界値の.mgKOH/g以内にあり、良好と判断します。IRの結果、良好と判断します。IRの結果、油劣化の兆候を示すカルボン酸の吸収が確認されていないことから、良好と判断します。は良好と判断します。計数汚染度は良好と判断します。計数汚染度はNAS級と当社推奨の管理限界値のNAS級以内であり、良好と判断します。重量汚染度は良好と判断します。重量汚染度は.mg/mlと当社推奨の管理限界値のmg/ml以内であり、良好と判断します。機器の潤滑状態SOAP／D－SOAPで軸受の摩耗を示す錫が多く検出されたことから、軸受メタルの摩耗が確認されました。今後、更に摩耗が進行することが懸念されるため、～ヶ月以内に再度分析を実施し、摩耗の進行状況を確認されることを推奨します。SOAPの結果、軸受の摩耗を示す錫が検出されました。SOAPの結果、軸受の摩耗を示す錫がppm検出されました。D－SOAPの結果、軸受の摩耗を示す錫が検出されました。D－SOAPの結果、アンチモンが、軸受の摩耗を示す錫がppm、外部から混入したカルシウム、ナトリウムが共に検出されました。フェログラフィーの結果は良好です。異常摩耗の早期発見パラメータであるフェログラフィーのIs値が.と良好の範囲にあり、潤滑状態は良好と判断します。
報告№109-09136 報告№111-00247 | 分析№109-001160 分析№111-001197 | 111-001197 | 濾過前の試料油を分析した結果、全てのデータが良好です。尚、RBOTが前回に比較し、min上昇しています。RBOTが上昇した理由は、更油、補給を実施した仮設タンクで他の軸受油と混合して濾過を実施した濾過機配管内や仮設タンクなどに油が残留していた以上のことが考えられます。お客様情報は～にはいずれにも該当せず、原因は分かりませんでした。但し、今回の分析結果で、全酸価および粘度の各データに大きな変化はなく、異種油の混入などは確認されていないため、本試料油は継続使用可能な状態にあります。今後は、今回のRBOT値を基に潤滑油の寿命を評価します。
報告№109-09094 報告№112-00124 | 分析№109-000872 分析№112-000471 | 112-000471_date121122 | 潤滑油は継続使用可能な状態にあると判断します。は良好でした。尚、RBOTがminと管理基本値の.minに比較してmin減少していました。このまま継続使用した場合、この減少傾向から限界値に到達するのは、別紙図RBOTの減少傾向に示すように年月と推定されました。残りの継続使用期間は、約年ヶ月であると予測されます。≪状態監視とパラメータ≫分析の目的および各分析のパラメータは以下の通りです。特性低下目的：油の分析結果から、や劣化傾向ならびに添加剤の消耗程度、残存寿命などを確認する。粘度JISK酸価JISK赤外線吸収スペクトルJISK酸化安定度試験JISK汚染目的：油の分析結果から、砂塵あるいは水・異種油などによるや、異物混入の有無を確認する。水分JISK計数汚染度JISB重量汚染度JISB光学顕微鏡観察摩耗目的：油中の摩耗粒子を分析する事により、回転・摺動部の潤滑状態、摩耗劣化の程度、余寿命などを解析する。摩耗診断電子顕微鏡観察JISKX線マイクロアナリシス油中金属濃度JISK≪分析結果≫特性低下粘度：良好粘度値mm/sの管理基本値mm/sに対する変化率は-％であり、○○管理限界値±％以内に留まっています。酸価：良好酸価.mgKOH/gは管理基本値の.mgKOH/gに比較し高くはあるものの、有機物・有機化合物試験の結果で油劣化の兆候を示すカルボン酸の吸収が見られないことから問題は無いと判断します。赤外線吸収スペクトル：良好酸化安定度試験：良好酸化安定度試験の結果、数値minは○○管理限界値min以上に留まっており、現時点での使用は可能と判断します。汚染水分：良好水分値.ppmは○○管理限界値以内に留まっています。計数汚染度：今回は実施していません。重量汚染度：今回は実施していません。光学顕微鏡観察：今回は実施していません。摩耗摩耗診断電子顕微鏡観察・X線マイクロアナリシス：今回は実施していません。油中金属濃度：今回は実施していません。
報告№107-4530 報告№107-7011 | 分析№107-01164 分析№107-01394 | 107-01394 | 初期試験を実施した結果、摩耗の安定が確認され、潤滑油も継続使用可能と判断します。但し、前回と同様に異常摩耗の早期発見パラメータであるフェログラフィーのIs値がの乗とやや高く、摩耗粒子形態観察で金属接触が厳しい場合に発生するシビア粒子がやや多く観察されました。潤滑状態の過酷度は、Is値の指数部の大きさで評価・判断しますが、今回のIs値は前回同様のの乗となっており、やや高いながらも前回と同じ指数領域にあることから摩耗状態は安定していると判断します。これらのことは、前回に比較して、計数汚染度は等級に変化がないことSOAP／D-SOAPの鉄および錫濃度に変化がないこと、金属接触が厳しい場合に発生するシビア粒子がやや多く観察されたものの、異常摩耗の早期発見パラメータであるフェログラフィーのIs値はの乗と前回同様の領域にあること以上のことから判断しました。
報告№103-0207 | 分析№103-02061 | 103-02061 | 本試験は、油中の摩耗粒子から得られる情報からベアリング軌道面の状態を推定することを目的としました。分析の結果、ベアリングの使用時間と本試料油の使用時間とが同じであると仮定した場合、ベアリング軌道面の％程度にフレーキングが発生していると推定できます。この前提条件に間違いがなければ、ベアリングは使用可能な状態にあると思われます。これらのことは、鉄濃度から計算したフレーキングの発生面積が内輪軌道面の面積の凡そ％であること。保持器の摩耗により発生したμmサイズの摩耗粒子がやや多く見られるものの、ベアリング軌道面から発生した鉄系粒子はμm以下の小さな粒子が支配的であること。以上のことから判断しました。但し、ベアリング転動体と保持器の間で金属接触が発生し、微小であるがフレーキングが発生しており、今後も摩耗が進行することが予想されますのでCBMによる摩耗状態の把握が必要です。計算の結果、時間以上経過すれば、いつでも採油できる状態になりますので、この時間を目安に計画を立てて管理されることを推奨します。
報告№109-09136 報告№113-00294 | 分析№109-001160 分析№113-001186 | 113-001186 | 軸受は継続使用可能な状態にあると判断します。はフェログラフィーおよびSOAP／D-SOAPの結果から総合的に判断した結果、正常な状態にあると考えられます。フェログラフィー【定量分析：Is値】Is値は異常摩耗の早期発見パラメータのつで、摩耗程度を定量化するために用います。前回に比較してIs値はのマイナス乗からマイナス乗と、低い値でした。フェログラフィー【定性分析：摩耗粒子および摩耗形態観察】分析結果から観察された全ての粒子量は少でした。Iカップリング発光分光分析【SOAP／D-SOAP】検出された金属元素から発生箇所を推定すると、以下の通りでした。鉛、ニッケル・軸受等リン・添加剤カルシウム、ナトリウム・外部混入異物前回に比較して計数汚染度はNAS級からNAS級にランク上昇しているものの、当社推奨の管理限界値以下であり、良好でした。分析結果は良好と判断します。計数汚染度計数汚染度はNAS級と当社推奨の管理限界値のNAS級以下にあり、良好と判断します。重量汚染度は.mg/mlと当社推奨の管理限界値のmg/ml以下にあり、良好と判断します。は正常と判断します。SOAPSOAPの結果、摩耗により発生する鉄が検出されていないことから、良好と判断します。D-SOAPD-SOAPの結果、摩耗により発生する鉄が検出されていないことから、良好と判断します。フェログラフィー異常摩耗の早期発見パラメータであるフェログラフィーのIs値がのマイナス乗と良好の範囲にあることから、摩耗状態は正常と判断します。
報告№109-09136 報告№111-00237 | 分析№109-001160 分析№111-001174 | 111-001174 | 濾過の効果が確認されたことから、潤滑油は継続使用可能な状態にあると判断します。油中金属濃度前回に比較してSOAP／D－SOAPの結果で、鉄および銅濃度は減少していました。前回に比較して計数汚染度はNAS級からNAS級にランク減少し、良好でした。
報告№109-09136 報告№111-00053 | 分析№109-001160 分析№111-000217 | 111-000217 | 更油からの使用時間をもとに潤滑油の余寿命を評価したところ、潤滑油は次回定検まで使用可能と判断できました。次回定検時に更油を実施しない場合は、酸化安定度を知るための分析を実施し、余寿命を確認することを推奨します。酸化安定度はminであり、当社推奨の管理限界値のmin以上であることから、良好と判断します。
報告№109-09136 報告№112-00632 | 分析№109-001160 分析№112-002784 | 112-002784 | 油の劣化は確認されず、汚染度は良好な範囲にあることから、継続使用可能な状態にあると判断します。軸受は継続使用可能な状態にあると判断します。最適な採油方法本試料油は、機器停止中にタンク給油口から採油されているため、分析データが低濃度に出ていると推定されます。正確なデータによる診断を行うためにも、今後の採油は、極力運転中もしくは停止直後の油槽中層部から実施されることを推奨します。はフェログラフィーの結果から総合的に判断した結果、正常な状態にあると考えられます。フェログラフィー【定量分析：Is値】Is値は異常摩耗の早期発見パラメータのつで、摩耗粒子を定量化するために用います。Is値は前回に比較してのマイナス乗からマイナス乗と良好の範囲にあり、低い値でした。フェログラフィー【定性分析：摩耗粒子および摩耗形態観察】分析結果から観察された全ての粒子量は少でした。計数汚染度は、前回に比較してNAS級からNAS級にランク上昇し、やや高い値でした。粘度、水分、酸価の各データは、前回同様に良好でした。
報告№108-5071 報告№111-00280 | 分析№108-02721 分析№111-001346 | 111-001346 | 潤滑油は継続使用可能な状態にあると判断します。但し、今後は障害予防を目的に以下の対策を推奨します。消泡性能が低下した場合、ギヤ歯面での油膜形成に影響が出て摩耗の発生が進展することがあります。今後は消泡性能低下の影響により摩耗が進展する可能性がありますので、フェログラフィーおよびSOAP-Tを追加することを推奨します。泡立ち試験の結果は、-と新油値が-であるのに比較して高い値となっていたことから、消泡性能が低下していることが分かりました。今後の使用状況によっては油の酸化劣化が進行したり、ギヤ歯面およびベアリング軌道面で油膜切れが発生したりする場合があるため、消泡剤の添加による消泡性能の改善など何らかの対応が必要になると思われます。分析結果泡立ち試験の結果、消泡性能が低下していることが確認されました。粘度粘度はmm/sと新油値mm/sに比較して、粘度変化率は-％で、当社推奨の管理限界値である±％以内にあり、良好と判断します。泡立ち試験泡立ち試験は-と新油に比較して高い値でした。水分はと当社推奨の管理限界値の以下であり、良好と判断します。全酸価全酸価は.mgKOH/gと新油値.mgKOH/gに比較して高いものの、IRの結果で油劣化の兆候を示すカルボン酸の吸収が確認されていないことから、良好と判断します。
報告№108-0030 報告№108-7003 | 分析№108-00153 分析№108-00419 | 108-00419_080703修正 | 初期試験を実施し、前回データと照合した結果、油中摩耗粒子の減少が確認されました。油中粒子数は、発生により増加し、フィルタやストレーナで捕捉され、或いは油槽内や配管内部で沈降したりすることで減少し、発生量と減少量とがバランスしたところでいわゆる平衡状態になります。この増減のバランスが崩れると、増加したり、減少したりして油中濃度は変動します。増加した場合の潤滑状態は、発生と減少がバランスしている状態から潤滑状態が変化して摩耗が厳しくなり始めたことを示し、これとは反対に、減少した場合は発生量が減少するか、或いは、減少量が大きくなることを示します。減少する場合は、いずれにしても摩耗の発生量に変化がないか、発生していないと判断できます。本軸受の場合、監視している粒子サイズを捕捉するフィルタ類の設置はなく、これによる減少はありませんので、油中の摩耗粒子が減少した理由は、摩耗粒子の発生がほとんどなく、油系統内部での沈降があったためと考えられます。以上のことから、本軸受の摩耗の進行はなく、潤滑状態は安定した状態にあったものと判断します。なお、潤滑油の基本特性も良好の範囲にあることから継続使用可能と判断します。これらのことは、前回に比較して、計数汚染度はランク減少し、SOAP／D-SOAPの鉄および錫濃度に変化がないこと異常摩耗の早期発見パラメータであるフェログラフィーのIs値がのマイナス乗と良好の範囲にあること以上のことから判断しました。
報告№109-09136 報告№111-00295 | 分析№109-001160 分析№111-001388 | 111-001388 | 潤滑油は継続使用可能な状態にあると判断します。粘度、全酸価、IR、RBOTの各データは良好でした。油の余寿命は、使用油の使用期間または使用時間が不明であったため、ご依頼の油の余寿命に関する検討は行えませんでした。ただし、分析の結果で新油値がminであったことから、使用期間を仮にヶ月間と仮定すれば余寿命は十二分にあると言えます。可能であれば、使用期間、あるいは使用時間の情報をご提供下さい。水分は良好でした。
報告№109-09330 報告№109-09330 | 分析№109-002259 分析№109-002259 | 109-002259 | 泡立ち試験の結果は、一般的には消泡性能が低下していると判断できる値の-ですが、新油値の-と同レベルにあったため、良好と判断します。また、を示す粘度、水分、全酸価の各データが良好の範囲にあることから、本試料油は継続使用可能と判断します。機器の潤滑状態潤滑状態指数はのマイナス乗と濾過設備のない機器であれば正常な潤滑状態にあると判断できます。しかし、フィルタが設置されているため、別紙インライン・オフラインフィルタの影響に示すとおり、粒子の大部分は捕捉されることから、異常な摩耗状態が発生したとしても正常な潤滑状態にあると誤認してしまう可能性があります。これらのフィルタの影響を検討した結果、ギヤは継続使用可能な状態にあると思われますが、潤滑状態指数は摩耗がやや厳しい状態であるの乗領域にあると推定できます。この推定した潤滑状態指数は、前回のの乗と同様、今回もの乗領域であり、前回から今回までの間の運転状態が前回より以前と大きな差がなければ、摩耗は安定した状態にあったものと思われます。計算により求めたLCインデックスがこの値であれば、ギヤおよび転がり軸受の継続続使用は可能と思われますが、運転条件によっては摩耗の進行が速まる場合もあると思われますので、定期的に分析を実施し、摩耗の進行状況を監視することを推奨します。泡立ち試験の結果、消泡性能が低いと判断できる値であるものの、新油と同レベルにあると判断します。粘度は良好。粘度は.mm/sと新油値.mm/sに比較して、粘度変化率は-.％で、当社推奨の管理限界値である±％以内にあり、良好と判断します。粘度粘度はmm/sとなっています。粘度指数粘度指数はとなっています。泡立ち試験泡立ち試験は-と新油と同レベルにあり、消泡性能が新油と同レベルにあると判断します。水分はと当社推奨の管理限界値の以下にあり、良好と判断します。全酸価全酸価は.mgKOH/gと新油値.mgKOH/gに比較して高いものの、IRの結果で油劣化の兆候を示すカルボン酸の吸収が確認されていないことから、良好と判断します。機器の潤滑状態精密な濾過設備がない機器であれば、潤滑状態指数は正常の範囲にあると判断します。潤滑状態指数異常摩耗の早期発見パラメータである潤滑状態指数がのマイナス乗と精密な濾過設備がない機器であれば、潤滑状態指数は正常の範囲にあると判断します。
報告№109-09136 報告№113-00109 | 分析№109-001160 分析№113-000418 | 113-000418 | の汚染潤滑油の劣化は確認されなかったものの、～μmの粒子サイズにより潤滑油が汚染されていました。軸受は継続使用可能な状態にあると判断します。但し、錫がppm検出されたため、錫を使用した軸受メタルの摩耗が推定されました。一般に、軸受メタルは流体潤滑状態になるよう設計されており軸受の摩耗は殆どありませんが、起動・停止回数が多い場合には油膜が破断して摩耗することもあります。本試料油の場合は、この起動停止に油膜が破断して摩耗していると推定されます。今後の摩耗進行の有無を確認するためにも傾向監視を継続することを推奨します。軸受メタルの情報提供今後軸受メタルの摩耗が進行した場合、摩耗程度を評価する必要がありますので、次回分析時には、油量、メタルサイズ、油入れ替え後の稼働時間ならびに直近のメタル交換からの稼働時間をお知らせください。定期的な分析および分析周期の検討定期的な潤滑油分析によるトライボ診断を実施することにより、分析データの変化から異常の兆候を早期に発見することが可能となります。また、今回は対象設備の初回分析であるため、最低でもあと回分析を実施し、分析データの変化から今後の対応を検討することを推奨します。今後の軸受メタルの摩耗進行を監視するため、出来るだけ早めに回目の分析を実施することを推奨します。新油との比較による評価を示す粘度、酸価のデータは新油データを基準として評価しています。今回は当社に新油データがなかったため、カタログ値で判断しましたが、今後評価する場合は、使用している新油を同時に分析することをご検討下さい。フェログラフィーおよびSOAP/D-SOAPの結果から総合的に判断した結果、対象機器は継続使用可能ですが、機器の機能を保持するためにも、傾向監視をすることが有用です。フェログラフィー【定量分析：Is値】Is値は異常摩耗の早期発見パラメータのつで、摩耗粒子を定量化するために用います。今回のIs値はの乗と低い値でした。フェログラフィー【定性分析：摩耗粒子および摩耗形態観察】分析結果から観察された全ての粒子量は少でした。Iカップリング発光分光分析【SOAP/D-SOAP】検出された金属元素から発生箇所を推定すると、以下の通りでした。鉄、アンチモン、ニッケル、錫、亜鉛・軸受等リン・添加剤カルシウム、アルミニウム、ナトリウム・外部混入異物D-SOAPで錫がppm検出されたことから、軸受の摩耗が発生していると推定されます。今後、さらに摩耗が進行することが懸念されます。計数汚染度はNAS以上と当社推奨の管理限界値を超えていました。D-SOAPで油の添加剤成分であるリンが検出され、フィルタ表面の異物観察で表面が金属片、粘ちょう物、鉄錆、砂等が観察されたことから、汚染度が高い要因は、摩耗とスラッジ、そして外部混入異物の影響と思われます。水分、IRの各データは良好でした。粘度粘度は、.mm/sと新油カタログ値mm/sに比較して粘度変化率が-％となっており、当社推奨の管理限界値である±％以内であり、良好と判断します。酸価は、.mgKOH/gでした。IRの結果で油劣化の兆候を示すカルボン酸の吸収ピークが確認されていないことから、良好と判断します。
報告№109-09136 報告№111-00297 | 分析№109-001160 分析№111-001410 | 111-001410 | 軸受は継続使用可能な状態にあると判断します。前回に比較してSOAP／D－SOAPの結果で、鉄および錫濃度に変化はなく、異常摩耗の早期発見パラメータであるフェログラフィーのIs値がのマイナス乗と良好でした。前回に比較して計数汚染度はNAS級からNAS級にランク減少し、良好でした。分析結果は良好と判断します。計数汚染度計数汚染度はNAS級と当社推奨の管理限界値のNAS級以内にあり、良好と判断します。重量汚染度は.mg/mlと当社推奨の管理限界値のmg/ml以内にあり、良好と判断します。機器の潤滑状態機器の潤滑状態は正常と判断します。SOAPSOAPの結果、油の添加剤成分であるリンが検出されました。摩耗により発生する鉄および錫が検出されていないことから、良好と判断します。D－SOAPD－SOAPの結果、摩耗により発生する鉄および錫が検出されていないことから、良好と判断します。フェログラフィー異常摩耗の早期発見パラメータであるフェログラフィーのIs値がのマイナス乗と良好の範囲にあり、潤滑状態は正常と判断します。
|  | 10501900 | 分析NO － 年月日 トライボシステム診断レポート会社名 ○○殿 分析項目 機種 新油 流動点 機番・使用箇所 ライン 引火点 油名 ガソリン 水分 油種 残留炭素 採油日 年月日 蒸留性状 他情報 摩耗状態の判定良好注意要処置汚染状態の判定良好注意要処置良好注意要処置総合考察流動点は-.以下であった。引火点は-.以下であった。水分は.であった。％残留炭素分は.wt％以下であった。蒸留性状は別紙の通りであった。
報告№107-6029 報告№107-0417 | 分析№107-02237 分析№107-02297 | 107-02297 | 、汚染度、軸受の潤滑状態を確認する。今回の採油は、恒設ドレンラインから機器停止中に全量抜き取り時に合わせて実施している。抜き始め、抜き終わりなど採油のタイミングが不明のため、油中粒子が均一に分散している油循環中に比較し沈降の影響を受け、分析データが高濃度に出る可能性があると思われます。分析の結果、循環中の採油に比較してデータが高目に出る可能性があるにも関わらず、全てのデータが良好の範囲にありました。このことから、機器の潤滑状態は正常であり、この油は継続使用可能と判断します。機器の潤滑状態をより正確に知るには、粒子の沈降の影響を極力抑え、油中粒子が均一な分散状態に近い状態での採油が望ましく、そのため対象機器の運転中、または停止直後に採油を実施されることを推奨します。
報告№109-09447 報告№113-00255 | 分析№109-002782 分析№113-001088 | 113-001088 | 分析の結果、、汚染度は共に良好の範囲にあることから、継続使用可能な状態にあると判断します。軸受は継続使用可能な状態にあると判断します。最適な採油方法本試料油は、機器停止中に排油口から採油されているため、分析データが高濃度に出ていると推定されます。正確なデータによる診断を行うためにも、今後の採油は、極力運転中もしくは停止直後の油槽中層部から実施されることを推奨します。はフェログラフィーの結果から総合的に判断した結果、正常な状態にあると考えられます。フェログラフィー【定量分析：Is値】Is値は異常摩耗の早期発見パラメータのつで、摩耗程度を定量化するために用います。Is値は前回に比較してのマイナス乗からマイナス乗と、低い値でした。フェログラフィー【定性分析：摩耗粒子および摩耗形態観察】分析結果から観察された全ての粒子量は少でした。前回に比較して水分濃度に大きな変化はなく、計数汚染度はNAS級から等級に変化はなく、良好でした。粘度、酸価の各データは良好でした。
報告№109-09136 報告№111-00327 | 分析№109-001160 分析№111-001530 | 111-001530 | 水分が処置領域にあったことから、水分が混入したと思われます。また、計数汚染度、重量汚染度が共に処置領域にあることから、継続使用する場合は、以下の対策を推奨します。今後、水分の影響で油槽内に錆が発生する腐食摩耗に進展することと、汚染度が高いことから、バルブ類の動作障害やフィルタおよびストレーナの目詰まりが発生することが懸念されるため、水分除去および濾過を推奨します。計数汚染度はD級、重量汚染度がmg/mlと共に処置領域にありました。フィルタ表面の異物観察で金属片、鉄錆、砂等が観察されたことから、汚染度が高い要因は、摩耗と水分、そして外部混入異物の影響と思われます。水分はppmと処置領域にありました。今後、水分の影響で油槽内に錆が発生する腐食摩耗に進展することが懸念されます。
報告№109-09249 報告№110-00306 | 分析№109-001747 分析№110-001371 | 110-001371 | 油中金属の分析は、試料油を以上の高温で発光させた光を分光器で分光し、金属固有の波長から元素を特定するとともに、光の強度から濃度を求めるIカップリング発光分光分析法を用います。また摩耗状態は、SOAP法により求めた金属成分と濃度に、フェログラフィー法による早期発見パラメータであるIs値と摩耗粒子分析とを加味し、さらに摩耗粒子の形態により摩擦面で発生している摩耗機構を推定して総合的に判断します。Iカップリング発光分光分析供試のギヤ油を分析した結果、検出された金属は油中金属元素の結果表に示すように、鉄、鉛、銅、錫、リン、亜鉛、カルシウム、バリウム、アルミニウム、ケイ素、ナトリウム、ホウ素でした。これら検出された金属元素から発生箇所を推定すると、鉄、鉛、銅、錫・ギヤ歯面、軸受等リン・オイル添加剤亜鉛、カルシウム、バリウム、アルミニウム、ケイ素、ナトリウム、ホウ素・外部混入異物であると思われます。フェログラフィー摩耗粒子分析結果から観察された粒子は、潤滑状態が正常な場合に発生する摩耗粒子異物の切削作用で発生する切削粒子金属潤滑部が局部的に油膜切れを起して発生するシビア粒子局部的に高圧・高温となる潤滑状態で発生するフリクションポリマ外部から混入したと思われる鉄錆、砂等でした。潤滑状態と摩耗形態異常摩耗の早期発見パラメータとして摩耗粒子を定量化して評価するフェログラフィーのIs値は、潤滑状態がやや厳しいの乗となっていました。これらの結果から潤滑部では正常な潤滑状態であるマイルド摩耗、異物による切削摩耗、やや厳しい摩耗形態の凝着摩耗が発生し、そして局部的に高圧・高温の箇所があることも確認されました。・切削摩耗サイクロ減速機内部で切削摩耗が発生した場合、減速機内部で使用されている転がり軸受が切削摩耗により生じた軌道面の損傷が起点となって寿命が分の程度に低下することがあることから、ギヤ歯面の切削摩耗には十分注意する必要があります。また、切削摩耗の発生原因となる混入異物が残留している場合、この異物により切削摩耗が継続して発生する可能性があります。・フリクションポリマ潤滑油が減速機内部で高圧下に押し込められ局部的な高圧・高温状態が混在していることがわかりました。特に、高圧高温状態の解消がなされなければ、潤滑油は劣化する場合があります。汚染粒子数はNAS級以上と当社推奨の管理限界値を超えていました。フィルタ表面の異物観察で表面が茶色で金属片、鉄錆、砂等が観察されたことから、汚染度が高い要因は、摩耗とスラッジ、外部混入異物の影響と思われます。粘度、全酸価、酸化安定度、有機物・有機化合物の各データは良好でした。潤滑油、および本減速機は継続使用可能な状態にあるものの、以下の対策が必要です。定期的な分析今後、摩耗の進行を監視するため、定期的に分析を実施することを推奨します。バックラッシによる評価トライボ診断では、バックラッシの増加量を分析結果から計算できますので、構造が確認できる図面、ギヤの形式、歯形、モジュール、歯数、歯幅、油入替後の稼働時間ならびに分解点検後の稼働時間をお知らせ下さい。計算結果をご報告いたします。分析結果特性低下特性低下に係るパラメータの分析結果は良好と判断します。粘度粘度はmm/sと新油値.mm/sに対する粘度変化率は+％で、当社推奨の管理限界値である±％以内にあり、良好と判断します。全酸価ギヤ油の全酸価は、油メーカによって初期値が違うため統一した管理基準を設定するのが困難であることから、当社では管理限界値を設定しておらず、新油分析値との比較及び他の分析項目の結果より全酸価の状態判断を行います。その結果、全酸価は.mgKOH/gと新油値.mgKOH/g以内にあることから、良好と判断します。酸化安定度酸化安定度はminであり、当社推奨の管理限界値のmin以上であることから良好と判断します。有機物・有機化合物有機物・有機化合物は、IRチャートによる新油分析値との比較の結果、cm-付近に劣化の兆候を示すカルボン酸の吸収が確認されていないことから、良好と判断します。色相はLであり、新油値のLに比較して大きな変化はないことから、良好と判断します。汚染に係るパラメータの分析結果は、汚染粒子数は当社推奨の管理限界値を超えていました。水分は.ppmであり、当社推奨の管理限界値の以下であることから良好と判断します。汚染粒子数はNAS級以上であり、当社推奨の管理限界値のNAS級を超えていました。汚染度物重量はmg/mlでした。摩耗フェログラフィーによる摩耗粒子の観察の結果、潤滑状態が正常な場合に発生する摩耗粒子、異物の切削作用で発生する切削粒子、金属潤滑部が局部的に油膜切れを起して発生するシビア粒子、局部的に高圧・高温となる潤滑状態で発生するフリクションポリマ、外部から混入したと思われる鉄錆、砂等が比較的多く観察されました。異常摩耗の早期発見パラメータであるフェログラフィーのIs値がの乗とやや高く、摩耗粒子の形態観察の結果、潤滑状態が正常な場合に発生する摩耗粒子、異物の切削作用で発生する切削粒子、金属潤滑部が局部的に油膜切れを起して発生するシビア粒子、局部的に高圧・高温となる潤滑状態で発生するフリクションポリマ、外部から混入したと思われる鉄錆、砂等が比較的多く観察されました。金属濃度SOAP法により金属濃度を測定した結果、潤滑箇所で発生する金属接触によって検出される鉄がppm、錫がppm、油の添加剤成分であるリンがppm、外部から混入したと思われる亜鉛がppm、アルミニウムがppm、ケイ素がppm、ホウ素がppm検出されました。金属濃度酸溶解法により金属濃度を測定した結果、潤滑箇所で発生する金属接触によって検出される鉄が.、鉛、銅が、油の添加剤成分であるリンが、外部から混入したと思われる亜鉛が、カルシウムが、バリウムが、ナトリウムが検出されました。
報告№107-4543 報告№107-4543 | 分析№107-02132 分析№107-02146 | 107-02146 | トライボ診断の結果、全てのデータが良好であることから、この油は継続使用可能と判断します。は良好と判断します。粘度は良好。粘度は.mm/sと新油値mm/sに比較して、粘度変化率は-％で、当社推奨の管理限界値である±％以内にあり、良好と判断します。粘度はmm/sでした。粘度はmm/sでした。粘度指数はでした。粘度指数はでした。水分は良好。水分はppmと当社推奨の管理限界値の以下であり、良好と判断します。全酸価は良好。全酸価はmgKOH/gと新油値mgKOH/g以内であり、良好と判断します。
報告№105-6050 報告№107-0445 | 分析№105-01529 分析№107-02567 | 107-02567 | 分析の結果、異常摩耗の早期発見パラメータであるフェログラフィーのIs値がの乗と高く、摩耗粒子の形態観察で金属接触が厳しい場合に発生するシビア粒子がやや多く観察されました。現在の所、転がり軸受寿命の指標となるフレーキングにより発生した摩耗粒子は観察されておらず、本軸受は継続使用可能な状態にあると判断できますが、今後更に摩耗が進行し、フレーキングに進展することが懸念されるため、ヶ月以内に再度分析を実施し、摩耗の進行状況を確認することを推奨します。これらのことは、異常摩耗の早期発見パラメータであるフェログラフィーのIs値がの乗と高く、摩耗粒子形態観察の結果、金属接触が厳しい場合に発生するシビア粒子が多く観察されたことSOAP／D－SOAPの結果、鉄が検出されたこと以上のことから判断しました。
報告№109-09136 報告№112-00344 | 分析№109-001160 分析№112-001336 | 112-001336 | 潤滑油は継続使用可能な状態にありましたが、分析データからは軸受メタル表面が鏡面になっている箇所があると思われるため、以下の対策を推奨します。定期的な分析更油後回目の分析であることから、今後軸受メタルの摩耗が進行するか、或いは、安定するかを確認するために、あと回分析を実施し、摩耗の進行状況を監視することを推奨します。はフェログラフィーおよびSOAP／D-SOAPの結果から総合的に判断した結果、厳しい状態にあると考えられます。フェログラフィー【定量分析：Is値】Is値は異常摩耗の早期発見パラメータのつで、摩耗粒子を定量化するために用います。今回のIs値はのマイナス乗と低い値でした。フェログラフィー【定性分析：摩耗粒子および摩耗形態観察】分析結果から比較的多く観察された粒子は、以下の通りでした。正常な摩耗粒子・潤滑状態が正常なマイルド摩耗により発生。Iカップリング発光分光分析【SOAP／D-SOAP】検出された金属元素から発生箇所を推定すると、以下の通りでした。鉄、銅、アンチモン、錫・軸受等カルシウム、ナトリウム・外部混入異物メタルの摩耗D-SOAPで軸受メタルの主成分である錫が.ppm検出されたことから、軸受の摩耗が発生していると推定されます。年月に更油を実施していることから、更油前の最も錫濃度が高いppm、油量Lを基に軸受メタルの摩耗深さを求めました。当社の経験からメタル面積の約分の程度が摩耗したと仮定しました。その結果、メタル表面の平均的な摩耗深さは.μmとなり、メタルの表面粗さを軸受表面の一般的な粗さであるsと仮定すると、軸受メタル表面は摩耗により鏡面になっている箇所が発生していると推定されます。今後、摩耗がさらに進行した場合、油膜が形成されにくくなり、厳しい金属接触が発生し、軸受メタルが焼損することも懸念されます。計数汚染度、重量汚染度は共に良好でした。粘度、水分、酸価、IRの各データは良好でした
報告№109-09136 報告№113-00191 | 分析№109-001160 分析№113-000692 | 113-000692 | 潤滑油の劣化はなく、汚染度は良好な範囲にあることから、継続使用可能と判断します。対象設備は継続使用可能な状態にあると判断します。は、フェログラフィーおよびSOAP/D-SOAPのデータから総合的に解析した結果、正常な状態にあると考えられます。フェログラフィー【定量分析：Is値】Is値は異常摩耗の早期発見パラメータのつで、摩耗程度を定量化するために用います。今回のIs値はのマイナス乗と、低い値でした。フェログラフィー【定性分析：摩耗粒子および摩耗形態観察】分析結果から観察された全ての粒子量は少でした。Iカップリング発光分光分析【SOAP/D-SOAP】検出された金属元素から発生箇所を推定すると、以下の通りでした。錫・シリンダ内壁、ポンプ内部等リン・添加剤カルシウム、ナトリウム・外部混入異物計数汚染度、重量汚染度は共に管理限界値以下であり、良好でした。．粘度、水分、酸価、IR、RBOTの各データは良好でした。
報告№109-09136 報告№110-00436 | 分析№109-001160 分析№110-001972 | 110-001972 | 潤滑油および本減速機は継続使用可能な状態にあると判断します。摩耗の進行を監視するため、今後も定期的に分析を実施し、摩耗の進行状況を確認することを推奨します。
報告№109-09136 報告№113-00463 | 分析№109-001160 分析№113-001900 | 113-001900 | 軸受は継続使用可能な状態にあると判断します。但し、将来的な摩耗進行の有無を確認するためにも傾向監視を継続することが有効です。また、グリースはちょう度の低下が確認されました。グリースの交換ちょう度の低下が確認されたことから、グリースが硬化しており、今後、油分の流動性がなくなり、軸受等で良好な油膜が保持されにくくなることから、グリースを交換されることを推奨します。定期的な分析今後懸念される摩耗の進行を監視するため、定期的に分析を実施することを推奨します。診断結果グリースのちょう度は当社推奨の管理限界値を超えていました。ちょう度前回に比較して今回のちょう度は、からに上昇していました。当社推奨の管理下限値のを下回っていることから、グリースが硬化していることが分かりました。硬化したグリースを使用した場合、油分の流動性がなくなり、軸受等で良好な油膜が保持されにくくなる可能性があります。滴点前回に比較して今回の滴点は、からに上昇していました。新グリース値のに比較して低下しているものの、良好と判断します。酸価・IRグリースの酸化劣化は、酸価およびIRの結果から総合的に判断します。前回に比較して今回の酸価は、mgKOH/gからmgKOH/gに上昇していました。新グリース値mgKOH/g以下であり、IRの結果で油劣化の兆候を示すカルボン酸の吸収が確認されていないことから、良好と判断します。水分前回に比較して今回の水分は、ppmからppmに減少していました。新グリース値以下であり、良好の範囲にあると判断します。総合的に判断した結果、は許容範囲内にあり、機器は継続使用可能と判定しますが、摺動部の摩耗が認められたため、定期的に潤滑油分析を実施し、摩耗推移を監視することが有用と考えます。フェログラフィー【定性分析：摩耗粒子および摩耗形態観察】観察された代表的な粒子は、以下の通りでした。正常な摩耗粒子・潤滑状態が正常なマイルド摩耗により発生Iカップリング発光分光分析【SOAP-T】検出された金属元素と、想定される発生箇所は、以下の通りです。鉄、鉛、銅、クロム、錫、アルミニウム・軸受等リン、亜鉛、カルシウム、バリウム、アルミニウム、ケイ素、ナトリウム、マグネシウム・添加剤、増ちょう剤、外部混入異物等銅が比較的高い値であり、銅を使用した箇所の摩耗が懸念されます。転がり軸受の場合、保持器で銅を使用していることがあり、本軸受の保持器が銅である場合、今後、摩耗が進行することで転動体とのギャップが大きくなると共に振動が増大し、摩耗の進行につながることが懸念されます。
報告№108-0389 報告№108-0389 |  | 108-02614_2615 | を示す粘度、水分、全酸価、IRの各データは、全て良好と判断します。濾過効率は～％であり、かつ、清浄器出口ドレン弁から採取した試料油の汚染度がNAS級と清浄な状態を保持できていることから、濾過精度は確保できていると判断します。過去回の分析結果と比較した結果、、汚染度、潤滑状態に大きな変化はありませんでした。を示す粘度、水分、全酸価、IRの各データは良好でした。油清浄機の濾過効率による油汚染度管理に関する考察油清浄機の濾過効率の指標であるβ値を確認するため、油清浄機の入口側と出口側の配管より採油を実施し、計数汚染度を実施しました。その結果を下表に示します。 ・ここで、 EMBEDExcel.Sheet.式および表に示す通り、その結果、～μmレンジが%～μmレンジが％～μmレンジが％～μmレンジが％であり、汚染度もNAS級と清浄な状態を保持できていることから、濾過精度は確保できていると判断できます。機器の摩耗油清浄機が設置されていることでNAS級と清浄になっていますが、油濾過機がないと仮定した場合、計算により求めた～μmレンジの汚染度はNAS級の汚染状態になる可能性を示唆するものととらえる事が出来ます。他のレンジを同様に計算すると以下のようになり、NAS級となっています。～～～～以上等級級油清浄機がなかったとした場合、以上のとおり摩耗粒子の発生によりNAS級の汚染された状態になることが推定されます。
報告№102-4028 | 分析№102-01062 | 102-01062 | 分析の結果、を示す粘度、水分、全酸価、IR、を示す計数汚染度、重量汚染度の各データが全て良好であることが判りました。このことから、この油は継続使用可能と判断します。一方、を確認するために実施したSOAP／D-SOAP、フェログラフィーの結果、データは全て正常な範囲にあり異常を示すデータは確認されませんでした。今回は、データに異常は見られないものの、本試料油の系統内にはμmのフィルタが設置されているため、仮に、潤滑状態が異常になった場合に発生するμm前後の大型摩耗粒子は発生していたとしてもフィルタに捕捉されると考えられます。このようなケースでは、使用されている油量、系内を循環している油の流量を知り、また、フィルタの通過直前と直後から採油した結果でフィルタの濾過効率を確認し、そこから実際の摩耗状態を推定する方法もあります。さらに、フィルタに捕捉された摩耗粒子を直接分析し、摩耗状態を診断する方法もありますので使用後のフィルタ提供もご検討ください。
報告№109-09136 報告№111-00666 | 分析№109-001160 分析№111-003356 | 111-003356_date120321 | トライボロジーを活用した設備診断法による結果、潤滑油および減速機は継続使用可能な状態にあると判断します。今後も定期的なトライボロジーを活用した設備診断法によるCBMの実施を推奨します。定期的な分析摩耗の進行を監視するため、定期的に分析を実施し、摩耗の進行状況を確認することを推奨します。バックラッシによる評価トライボロジーを活用した設備診断法では、バックラッシの増加量を分析結果から計算できますので、構造が確認できる図面、ギヤの形式、歯形、モジュール、歯数、歯幅、油入替後の稼働時間ならびに分解点検後の稼働時間をお知らせ下さい。計算結果をご報告いたします。フェログラフィー異常摩耗の早期発見パラメータとして摩耗粒子を定量化して評価するフェログラフィーのIs値は、潤滑状態が正常なの乗でした。摩耗粒子の形態で比較的多く観察された粒子は、潤滑状態が正常な場合に発生する摩耗粒子外部から混入したと思われる樹脂等でした。これらの摩耗粒子が観察された場合、潤滑部で発生している摩耗形態は、正常なマイルド摩耗であることが分かります。Iカップリング発光分光分析供試の潤滑油を分析した結果、検出された金属元素は、SOAP-Tの結果表に示すように、鉄、リン、亜鉛、カルシウム、アルミニウム、ナトリウム、ホウ素、モリブデンでした。検出されたこれらの金属元素から発生箇所を推定すると鉄、亜鉛・ギヤ・軸受等リン、モリブデン・オイル添加剤カルシウム、アルミニウム、ナトリウム、ホウ素・外部混入異物であると思われます。このうち、機械部品が摩耗したと思われる元素はのグループです。計数汚染度はNAS級で、当社推奨の管理限界値に到達していませんでした。フィルタ表面の異物観察で表面が茶褐色で金属片、鉄錆、砂等が観察されたことから、汚染度の要因は、摩耗とスラッジ、そして外部混入異物の影響と思われます。潤滑油は、今後の運転時間や運転状況が特に変化のない運転であれば、少なくても年間は継続使用可能な状態にあると判断します。今後、汚染度の進行状況を確認するために定期的な分析を実施することを推奨します。潤滑は、H.～Hの間、.時間使用されましたが、粘度、水分、酸価、IRの各項目のデータは総合的に判断して良好でした。潤滑油は、今後の運転時間や運転状況が特に変化のない運転であれば、少なくても年間は継続使用可能な状態にあると判断します。粘度は良好と判断します。粘度は、当社推奨の管理限界値内にあり、潤滑状態も正常な範囲にあることからも良好な状態であると判断します。水分は良好と判断します。水分は、当社推奨の管理限界値の以下にあり良好と判断します。酸価は良好と判断します。酸価は、新油値.mgKOH/g以内にあり良好と判断します。IRは良好と判断します。IRの結果、IRチャートに示すように新油に比較して変化がなく、油劣化兆候を示すカルボン酸の吸収も確認されていなかったことから良好と判断します。
報告№109-09136 報告№110-00812 | 分析№109-001160 分析№110-003823 | 110-003823 | 軸受および潤滑油は継続使用可能な状態にあると判断します。但し、油中の汚染度が高く、摩耗の進行が懸念されるため、定期的に分析を実施し、摩耗の進行状況を確認することを推奨します。本試料油は、機器停止中にドレンプラグから採油されています。機器が停止している状態では、別紙油粒子の沈降の影響に示すように油槽内で撹拌がなくなり固形物が沈降するため、油中汚染度は高くなると推定されます。今後の採油は、極力運転中もしくは停止直後の油槽中層部から実施されることを推奨します。
|  | 112-003009 | 分析の結果、水分はppmと前回の.ppmに比較して減少していました。また、油劣化は確認されていないことから、継続使用可能な状態にあると判断します。増速機増速機は継続使用可能な状態にあると判断します。はフェログラフィーおよびSOAPの結果から総合的に判断した結果、正常な状態にあると考えられます。フェログラフィー【定量分析：Is値】Is値は異常摩耗の早期発見パラメータのつで、摩耗粒子を定量化するために用います。Is値は前回に比較しての乗からマイナス乗に低下し、低い値でした。フェログラフィー【定性分析：摩耗粒子および摩耗形態観察】分析結果から比較的多く観察された粒子は、以下の通りでした。正常な摩耗粒子・潤滑状態が正常なマイルド摩耗により発生。Iカップリング発光分光分析【SOAP】検出された金属元素から発生箇所を推定すると、以下の通りでした。鉄、銅、ニッケル、錫・ギヤ、軸受等リン、亜鉛、カルシウム、マグネシウム・添加剤アルミニウム・外部混入異物．粘度、IR酸化度の各データは良好でした。水分は、ppmと前回の.ppmに比較して減少していました。
報告№111-00058 報告№111-00058 | 分析№111-000338 分析№111-000338 | 111-000338 | は良好と判断します。尚、RBOTがminと新油値のminに比較してmin減少していました。このまま継続使用した場合、この減少傾向から限界値に到達するのは、別紙図RBOTの減少傾向に示すように年月と推定されました。残りの継続使用期間は、約年ヶ月であると予測されます。潤滑油は継続使用可能な状態にあると判断します。≪状態監視とパラメータ≫分析の目的および各分析のパラメータは以下の通りです。特性低下目的：油の分析結果から、や劣化傾向ならびに添加剤の消耗程度、残存寿命などを確認する。粘度JISK全酸価JISK赤外線吸収スペクトルJISK酸化安定度試験JISK汚染目的：油の分析結果から、砂塵あるいは水・異種油などによるや、異物混入の有無を確認する。水分JISK計数汚染度JISB重量汚染度JISB光学顕微鏡観察摩耗目的：油中の摩耗粒子を分析する事により、回転・摺動部の潤滑状態、摩耗劣化の程度、余寿命などを解析する。摩耗診断電子顕微鏡観察JISKX線マイクロアナリシス油中金属濃度JISK≪分析結果≫特性低下粘度：良好粘度値mm/sの新油値mm/sに対する変化率は+％であり、当社推奨の管理限界値±％以内に留まっています。全酸価：良好全酸価.mgKOH/gは新油値の.mgKOH/g以内にあることから、問題は無いと判断します。赤外線吸収スペクトル：良好酸化安定度試験：良好酸化安定度試験の結果、数値minは当社推奨の管理限界値min以上に留まっており、現時点での使用は可能と判断します。汚染水分：良好水分値は当社推奨の管理限界値以内に留まっています。計数汚染度：今回は実施していません。重量汚染度：今回は実施していません。光学顕微鏡観察：今回は実施していません。摩耗摩耗診断電子顕微鏡観察・X線マイクロアナリシス：今回は実施していません。油中金属濃度：今回は実施していません。
報告№109-09136 報告№112-00087 | 分析№109-001160 分析№112-000243 | 112-000243 | 潤滑油および対象設備は継続使用可能な状態にあると判断します。前回に比較してSOAP／D－SOAPの結果で、鉄濃度に大きな変化はありませんでした。Is値は異常摩耗の早期発見パラメータのつで、摩耗粒子を定量化するために用います。前回に比較してIs値はのマイナス乗から変化はなく、潤滑状態は正常と判断できます。前回に比較して計数汚染度はNAS級から等級に変化はなく、良好と判断します。．前回同様にIR、RBOTの各データは良好でした。
報告№108-5101 報告№108-5101 | 分析№108-03158 分析№108-03158 | 108-03158 | 泡立ち試験の結果は、一般的には消泡性能が低くいと判断できる値の-でしたが、新油値の-と同レベルにあったため、良好と判断しますまた、を示す粘度、水分、全酸価の各データが良好の範囲にあることから本試料油は継続使用可能です。尚、水分が新油に比較して高い値です。使用油であるAlphasynPGは、ポリグリコールベースの合成ギヤオイルであるため、水分を吸収しやすい特性があります。今後は、水分濃度の増加に注意されることを推奨します。機器の潤滑状態潤滑状態指数はのマイナス乗と濾過設備のない機器であれば正常な潤滑状態にあると判断できますが、ギヤボックスの油系統にはインラインフィルタとオフラインフィルタがあり、粒子の大部分は捕捉され、異常な摩耗状態が発生したとしても正常な潤滑状態にあると誤認してしまう可能性があります。ポンプの吐出量が不明であるため、フィルタが設置されていない場合の潤滑状態を推定することが出来ませんので、発生した摩耗粒子の形態から判断します。その結果、μm以下の摩耗粒子が観察されたことから、ギヤ歯面ではマイルドな摩耗状態が発生している可能性があります。また、摩耗粒子の形態観察の結果、μm以下の摩耗粒子が支配的で確認された量は少なく、フィルタの濾過性能が持続していると考えられます。以上のことから、フィルタの捕捉の影響による誤認を避けるため、これまでの採油箇所に加え、インラインフィルタとオフラインフィルタの捕捉物も分析し、その結果から潤滑状態を評価することを提案します。フィルタ捕捉物の分析を実施する際には、フィルタ使用時間の情報をご提供いただけますようお願い致します。泡立ち試験の結果、消泡性能が低いと判断できる値であるものの、新油と同レベルにあると判断します。水分が新油に比較して高い値です。使用油であるAlphasynPGは、ポリグリコールベースの合成ギヤオイルであるため、水分を吸収しやすい特性があります。今後は、水分濃度の増加に注意されることを推奨します。粘度は良好。粘度は.mm/sと新油値.mm/sに比較して、粘度変化率は-.％で、当社推奨の管理限界値である±％以内にあり、良好と判断します。粘度は.mm/sとなっています。粘度は.mm/sとなっています。粘度指数はとなっています。粘度指数はとなっています。泡立ち試験は-となっています。泡立ち試験は-と新油と同レベルにあり、消泡性能が新油と同レベルにあると判断します。水分は新油値より高い値となっています。水分はppmと新油値より高い値となっています。全酸価は良好。全酸価は.mgKOH/gと新油値.mgKOH/gに比較して高いものの、IRの結果で油劣化の兆候を示すカルボン酸の吸収が確認されていないことから、良好と判断します。機器の潤滑状態摩耗粒子の形態観察の結果、ギヤ歯面の摩耗で発生したと推定されるμmサイズの摩耗粒子が観察されています。μmサイズの摩耗粒子が観察されています。異常摩耗の早期発見パラメータである潤滑状態指数がのマイナス乗と正常の範囲にあるものの、摩耗粒子の形態観察の結果、ギヤ歯面の摩耗で発生したと推定されるμmサイズの摩耗粒子が観察されています。
報告№109-09136 報告№113-00044 | 分析№109-001160 分析№113-000143 | 113-000143 | 油の劣化は確認されず、汚染度も良好な範囲にあることから、継続使用可能な状態にあると判断します。対象設備は継続使用可能な状態にあると判断します。但し、将来的な摩耗進行の有無を確認するためにも傾向監視を継続することが有効です。定期的な分析今後懸念される切削摩耗、凝着摩耗の進行を監視するため、定期的に分析を実施することを推奨します。フェログラフィーおよびSOAP／D-SOAPの結果から総合的に判断した結果、継続使用は可能ですが、今後の機器の機能を確認するためにも傾向管理が有用と考えます。フェログラフィー【定量分析：Is値】Is値は異常摩耗の早期発見パラメータのつで、摩耗粒子を定量化するために用います。Is値は前回に比較しての乗から乗と、やや高い値でした。フェログラフィー【定性分析：摩耗粒子および摩耗形態観察】分析結果から観察された代表的な粒子は、以下の通りでした。切削粒子・異物や金属表面の微小突起による切削摩耗により発生。シビア粒子・潤滑状態がやや厳しい凝着摩耗により発生。金属潤滑部が局部的に油膜切れを起していると考えられます。観察された摩耗粒子の中でも切削粒子、シビア粒子は、将来的な摩耗の進行に繋がる可能性を示唆しているため、傾向監視が必要と思われます。切削摩耗は、他の摩耗形態に比較して摩耗進行速度が速く注意が必要で、定期的なトライボ診断による状態監視が必要と考えます。切削摩耗の原因となる混入異物が残留している場合、この異物により切削摩耗が継続して発生する可能性があります。シビア粒子は、凝着摩耗に分類されます。この摩耗粒子は、摺動面で凝着、破断を繰り返し、この過程で生じる移着粒子が成長して摩耗粒子となります。そのため、摺動面では局部的に油膜切れが発生していることを示しています。この状態が継続した場合、摩耗粒子のサイズは徐々に大型化していき、設備の損傷に至る場合がありますので、傾向監視が必要です。Iカップリング発光分光分析【SOAP／D-SOAP】検出された金属元素から発生箇所を推定すると、以下の通りでした。鉄、鉛、錫、亜鉛・軸受等リン・添加剤カルシウム、ケイ素、ナトリウム・外部混入異物軸受メタルの摩耗D-SOAPで錫が前回同様に検出されたことから、軸受メタルの摩耗が発生していると推定されます。分析結果から軸受メタルの摩耗深さを求めました。計算はD-SOAPの結果で得られている錫濃度と油量Lから計算し、当社の経験からメタル面積の約分の程度が摩耗したと仮定しました。その結果、メタル表面の平均的な摩耗深さは.μmとなり、メタルの表面粗さを軸受表面の一般的な粗さであるμmと仮定すると、摩耗は軽微であると推定されます。計数汚染度は、前回に比較してNAS級からNAS級に低下し、重量汚染度は、.mg/mlから.mg/mlに減少し、共に良好でした。粘度、水分、全酸価、IR、RBOTの各データは、前回同様に良好でした。尚、RBOTは、新油値に比較して大きな値であり減少傾向は確認されませんでした。このことから、酸化防止剤の消耗は確認されず、この油は継続使用可能な状態にあると判断できました。
報告№109-09287 報告№109-09287 | 分析№109-002080 分析№109-002080 | 109-002080 | 潤滑油および本軸受は継続使用可能な状態にあると判断できますが、軸受摺動面では凝着摩耗の発生が確認されており、今後継続して発生することが懸念されるため、運転再開後ヶ月以内に再度分析を実施し、摩耗の進行状況を確認することを推奨します。
報告№109-09094 報告№111-00372 | 分析№109-000870 分析№111-001718 | 111-001718 | は良好と判断します。尚、RBOTがminと新油値のminに比較してmin減少していました。このまま継続使用した場合、この減少傾向から限界値に到達するのは、別紙図RBOTの減少傾向に示すように年月と推定されました。残りの継続使用期間は、約年ヶ月であると予測されます。潤滑油は継続使用可能な状態にあると判断します。≪状態監視とパラメータ≫分析の目的および各分析のパラメータは以下の通りです。特性低下目的：油の分析結果から、や劣化傾向ならびに添加剤の消耗程度、残存寿命などを確認する。粘度JISK全酸価JISK赤外線吸収スペクトルJISK酸化安定度試験JISK汚染目的：油の分析結果から、砂塵あるいは水・異種油などによるや、異物混入の有無を確認する。水分JISK計数汚染度JISB重量汚染度JISB光学顕微鏡観察摩耗目的：油中の摩耗粒子を分析する事により、回転・摺動部の潤滑状態、摩耗劣化の程度、余寿命などを解析する。摩耗診断電子顕微鏡観察JISKX線マイクロアナリシス油中金属濃度JISK≪分析結果≫特性低下粘度：良好粘度値mm/sの新油値mm/sに対する変化率は-.％であり、当社推奨の管理限界値±％以内に留まっています。全酸価：良好全酸価.mgKOH/gは新油値の.mgKOH/gに比較し高くはあるものの、有機物・有機化合物試験の結果で油劣化の兆候を示すカルボン酸の吸収が見られないことから問題は無いと判断します。赤外線吸収スペクトル：良好酸化安定度試験：良好酸化安定度試験の結果、数値minは当社推奨の管理限界値min以上に留まっており、現時点での使用は可能と判断します。汚染水分：良好水分値は当社推奨の管理限界値以内に留まっています。計数汚染度：今回は実施していません。重量汚染度：今回は実施していません。光学顕微鏡観察：今回は実施していません。摩耗摩耗診断電子顕微鏡観察・X線マイクロアナリシス：今回は実施していません。油中金属濃度：今回は実施していません。
報告№109-09361 報告№109-09361 | 分析№109-003817 分析№109-003817 | 109-003817 | ・摩耗状態異常摩耗の早期発見パラメータであるフェログラフィーのIs値がのマイナス乗と良好でした。・汚染度計数汚染度がNAS級とやや高い値でした。摩耗粒子の形態観察およびフィルタ表面の異物観察で鉄錆、砂等が観察されたことから、汚染度が高い要因は、外部混入異物の影響と思われます。・粘度、水分、全酸価、IR、RBOTの各データは良好でした。潤滑油および軸受は継続使用可能な状態にあると判断しますが、以下の対策が必要です。外部混入異物が軸受摺動面に噛み込み摩耗が進行することが懸念されるため、可能であれば濾過を推奨します。は良好と判断します。粘度は良好と判断します。粘度はmm/sと新油値mm/sに比較して、粘度変化率は+.％で、当社推奨の管理限界値である±％以内にあり、良好と判断します。水分は良好と判断します。水分はppmと当社推奨の管理限界値の以下であり、良好と判断します。全酸価は良好と判断します。全酸価は.mgKOH/gと新油値.mgKOH/gに比較して変化はないことから、良好と判断します。IRの結果、良好と判断します。IRの結果、油劣化の兆候を示すカルボン酸の吸収が確認されていないことから、良好と判断します。RBOTの結果、良好と判断します。RBOTはminと当社推奨の管理限界値のmin以上であり、良好と判断します。計数汚染度はやや高い値でした。計数汚染度はやや高い値でした。計数汚染度はNAS級と当社推奨の管理限界値のNAS級以内にあるものの、やや高い値でした。重量汚染度は良好と判断します。重量汚染度は.mg/mlと当社推奨の管理限界値のmg/ml以内であり、良好と判断します。機器の潤滑状態SOAP／D－SOAPの結果、軸受の摩耗を示す錫が検出されました。SOAPの結果、軸受の摩耗を示す錫が検出されました。SOAPの結果、軸受の摩耗を示す錫がppm、油の添加剤成分であるリンがppm、バリウムがppm検出されました。D－SOAPの結果、軸受の摩耗を示す錫が検出されました。D－SOAPの結果、鉄が、軸受の摩耗を示す錫が、油の添加剤成分であるバリウムが、外部から混入したと思われるカルシウムが、ナトリウムが検出されました。フェログラフィーの結果は良好です。異常摩耗の早期発見パラメータであるフェログラフィーのIs値がのマイナス乗と良好の範囲にありました。
報告№109-09249 報告№110-00306 | 分析№109-001747 分析№110-001345 | 110-001345 | 油中金属の分析は、試料油を以上の高温で発光させた光を分光器で分光し、金属固有の波長から元素を特定するとともに、光の強度から濃度を求めるIカップリング発光分光分析法を用います。また摩耗状態は、SOAP法により求めた金属成分と濃度に、フェログラフィー法による早期発見パラメータであるIs値と摩耗粒子分析とを加味し、さらに摩耗粒子の形態により摩擦面で発生している摩耗機構を推定して総合的に判断します。Iカップリング発光分光分析供試のディーゼルエンジン油を分析した結果、検出された金属元素は油中金属元素の結果表に示すように鉄、銅、ニッケル、錫、リン、亜鉛、カルシウム、アルミニウム、ナトリウム、マグネシウムでした。これら検出された金属元素から発生箇所を推定すると、鉄、銅、ニッケル、錫・エンジン部品リン、亜鉛、カルシウム・オイル添加剤アルミニウム、ナトリウム、マグネシウム・外部混入異物であると思われます。このうち、機械部品が摩耗したと思われる元素はのグループです。フェログラフィー摩耗粒子分析結果から観察された粒子は、潤滑状態が正常な場合に発生する摩耗粒子でした。潤滑状態と摩耗形態異常摩耗の早期発見パラメータとして摩耗粒子を定量化して評価するフェログラフィーのIs値は、潤滑状態がやや厳しいの乗となっていました。これらの結果から、シリンダ、ピストンリング、クランクメタルの摺動部は、正常な潤滑状態であるマイルド摩耗が発生していることが分かりました。水分はppmと当社推奨の管理限界値を超えていました。今後、水分の影響でエンジン内部に錆が発生し、その影響で摩耗が発生する懸念があります。粘度、全塩基価、酸化安定度、有機物・有機化合物の各データは良好でした。潤滑油および対象設備は継続使用可能な状態にあるものの、以下の対策が必要です。更油或いは部分更油による水分濃度の調整水分の影響により金属表面で腐食摩耗が発生し、発生した鉄錆等の粒子が潤滑部に噛み込み摩耗が進行することがありますので、更油或いは部分更油などにより相対的に水分濃度を低くするなどの方法を推奨します。定期的な分析エンジン内部の摩耗の進行を監視するため、定期的に分析を実施し、摩耗の進行状況を確認することを推奨します。分析結果特性低下特性低下に係るパラメータの分析結果は良好と判断します。粘度粘度は.mm/sと新油値.mm/sに対する粘度変化率は+％で、当社推奨の管理限界値である±％以内にあり、良好と判断します。全塩基価全塩基価はmgKOH/gであり、当社推奨の管理限界値のmgKOH/g以上にあることから良好と判断します。酸化安定度酸化安定度はminであり、当社推奨の管理限界値のmin以上であることから良好と判断します。有機物・有機化合物有機物・有機化合物は、IRチャートによる新油分析値との比較の結果、cm-付近に劣化の兆候を示すカルボン酸の吸収が確認されていないことから、良好と判断します。色相はD.であり、新油値のLに比較して高い値でした。汚染に係るパラメータの分析結果は、水分は当社推奨の管理限界値を超えていました。水分はppmであり、当社推奨の管理限界値のを超えていました。汚染粒子数はNAS級以上でした。汚染度物重量はmg/mlでした。摩耗フェログラフィーによる摩耗粒子の観察の結果、潤滑状態が正常な場合に発生する摩耗粒子が比較的多く観察されました。異常摩耗の早期発見パラメータであるフェログラフィーのIs値がの乗とやや高く、摩耗粒子の形態観察の結果、潤滑状態が正常な場合に発生する摩耗粒子が比較的多く観察されました。金属濃度SOAP法により金属濃度を測定した結果、潤滑箇所で発生する金属接触によって検出される鉄がppm、ニッケルがppm、油の添加剤成分であるリンがppm、亜鉛がppm、カルシウムがppm、外部から混入したと思われるナトリウムがppm検出されました。金属濃度酸溶解法により金属濃度を測定した結果、潤滑箇所で発生する金属接触によって検出される鉄が、銅が、錫が、油の添加剤成分であるリンが、亜鉛が、カルシウムがppm、外部から混入したと思われるアルミニウムが、ナトリウムがppm、マグネシウムが検出されました。
報告№108-0457 報告№108-0457 | 分析№108-03118 分析№108-03118 | 108-03118 | 、軸受の潤滑状態を確認する。を示す粘度、水分、全酸価、RBOTの各データは良好であることから、この油は継続使用可能と判断します。軸受の潤滑状態潤滑油中の摩耗粒子を観察した結果、異常摩耗の早期発見パラメータであるIs値は、の乗と高い値となっており、また、発生していた摩耗形態は金属接触が厳しい場合に発生する凝着摩耗と切削摩耗、そして疲労摩耗とが混在していることが分かりました。確認された摩耗形態の切削摩耗は、潤滑摺動面に噛み込んだ異物の影響によるもので、凝着摩耗は局部的に油膜が切れ金属接触が厳しくなって発生し、また、疲労摩耗は軌道面などに異物の影響で生じた圧痕、切削痕が基点となって疲労剥離する異物起点型の摩耗により発生していたと推定されます。このような摩耗形態が観察された場合の注意点としては、切削摩耗は異物が混入していない状態に比較し、軸受寿命が分の程度に低下することが知られていることから今後の摩耗進行には十分に注意することが必要凝着摩耗は、油膜が健全に形成されていない局所があることを示唆していることから、切削摩耗同様に摩耗進行に注意する必要がある一方、疲労摩耗は潤滑油中の異物を起点とする異物起点型により発生し、回転数の高低と使用時間の長短、軸受負荷の軽重、軸変位量の大小などにより摩耗が変動するものの、本試料の場合は今回の採油により異物が除去されたとみなすことができることから再発の要因は低くなったと思われます。このように、転がり軸受で油膜切れを示す凝着摩耗や、異物混入を示す切削摩耗、そして、外乱要因で進展する疲労摩耗などが確認された場合、軌道面などに発生した切削痕が基点となって摩耗が進展し、比較的短時間で異常振動の発生につながる場合もある事から、今後は振動発生に注意が必要と思われます。今後の摩耗の進展を潤滑分析で詳細に知るには、今回の分析項目に、油中金属元素濃度分析と計数汚染度、粒度分布、そして摩耗形態の詳細観察と材質の特定を行なうSEMおよびXMAを追加して実施することが必要です。尚、次回の採油時期を計算により求めたところ、本設備の稼働時間が時間経過すれば潤滑状態の変化を評価することができるため、この時間を周期として回分析を実施し、データ推移から疲労摩耗の進展状態を確認するよう推奨します。常用設備、非常用設備に関わらず潤滑油の管理に関しては以下の点に注意が必要です。適切なコンタミネーションコントロールの実施更油直後と管理運転後に必ず汚染度を測定し、最適な汚染度範囲にあることを確認する補給油の汚染度管理今回の採油から時間以上稼動して次回分析を実施し摩耗の進行状態を確認する以上の実施により、今回のような摩耗進展速度の速い切削摩耗の傾向を監視確認できると思われます。
報告№108-5071 報告№110-00235 | 分析№108-02721 分析№110-000918 | 110-000918 | 前回同様にを示す粘度、水分、全酸価の各データは良好でした。泡立ち試験の結果は、-と新油値が-であるのに比較して高い値となっていたことから、消泡性能が低下していることが分かりました。今後の使用状況によっては油の酸化劣化が進行したり、ギヤ歯面およびベアリング軌道面で油膜切れが発生したりする場合があるため、消泡剤の添加による消泡性能の改善など何らかの対応が必要になると思われます。潤滑油は継続続使用可能な状態にあるものの、今後は障害予防目的に以下の対策を推奨します。消泡性能が低下した場合、ギヤ歯面での油膜形成に影響が出て摩耗の発生が進展することがあります。今後は消泡性能低下の影響により摩耗が進展する可能性がありますので、フェログラフィーおよびSOAPを追加するとともに、分析周期を短縮して傾向監視を強化することを推奨します。泡立ち試験の結果、消泡性能が低下していることが確認されました。粘度粘度は.mm/sと新油値mm/sに比較して、粘度変化率は+％で、当社推奨の管理限界値である±％以内にあり、良好と判断します。泡立ち試験泡立ち試験は-と新油に比較して高い値でした。水分は.ppmと当社推奨の管理限界値の以下であり、良好と判断します。全酸価全酸価は.mgKOH/gと新油値.mgKOH/gに比較して高いものの、IRの結果で油劣化の兆候を示すカルボン酸の吸収が確認されていないことから、良好と判断します。
報告№109-09136 報告№109-09201 前回のＩＲの結果で、油劣化の兆候を示すカルボン酸の吸収が確認されていたことから、全酸価が上昇した原因は、油の劣化が進行したためと考えられます。 | 分析№109-001160 分析№109-001539 | 109-001539 | 油の劣化状況を確認する。分析の結果、前回に比較して全酸価が.mgKOH/gから.mgKOH/gに上昇していることが分かりました。今後の使用状況によっては、酸化防止剤の減少により、基油の劣化に進展します。劣化が進行した場合、油中の酸成分により金属表面が腐食する腐食摩耗が発生することも懸念されます。対策として、更油を推奨します。
報告№109-09136 | 分析№109-001160 | 113-001552 | 潤滑油および軸受は継続使用可能な状態にあると判断します。Is値は異常摩耗の早期発見のパラメータのつで、摩耗粒子を定量化するために用います。今回のIs値はの乗と低く、潤滑状態は正常と判断します。．計数汚染度はNAS級と、当社推奨の管理限界値以下であり、良好でした。．粘度、水分、全酸価、IR、RBOTの各データは良好でした。
報告№101-0045 | 分析№101-00418 | 101-00418 | グリースの硬さを示すちょう度の結果、と新グリース値のに比較して、上昇し、当社推奨の管理目安である新グリース値±以内にあり、継続使用可能な状況にあると判断します。但し、今回比較した新グリース値は、カタログ値を使用していますので、若干増減する場合があります。又、全酸価も新グリースと比較する必要がありますので、貴設備で補充用に使用しているグリースをご提供くださいますようお願い申し上げます。一方、ベアリングの摩耗状態を確認するため、フェログラフィー、SOAP／D－SOAPを実施しました。フェログラフィーの結果、μm前後のシビア粒子と呼ぶ摩耗粒子が観察されました。局部的に厳しい金属接触があったと考えられます。異常摩耗に進展する場合、これらの摩耗粒子サイズが大型化しますので、今後は、定期的に分析を実施し、この点に注意されることを推奨します。
報告№109-09136 報告№112-00541 | 分析№109-001160 分析№112-002248 | 112-002248_date130403 | グリースグリースの酸化劣化はありませんが、ちょう度の上昇が確認されていることから、以下の対策を推奨します。軸受は継続使用可能な状態にあると判断します。但し、将来的な摩耗進行の有無を確認するためにも傾向監視を継続することが有効です。新グリース入替または適時給脂ちょう度の上昇がみられ、グリースが軟化していることが確認されました。今後、グリースの漏洩や油膜切れの発生が懸念されるため、新グリースの入替または適時給脂されることを推奨します。定期的な分析定期的に分析を実施することにより、データの変化から異常の兆候を早期に発見することが可能となります。また、今回は対象設備の初回分析であるため、あと最低でも回分析を実施し、分析データの変化を確認することを推奨します。尚、分析結果からSOAP-Tの鉄濃度が比較的高く、摩耗の進行が懸念されるため、出来るだけ早めに回目の分析を実施することを推奨します。グリースの物理的性状グリースの酸化劣化はありませんが、ちょう度は当社推奨の管理限界値を超えていました。ちょう度ちょう度は、と当社推奨の管理上限値のより高くなっており、グリースが軟化していることが分かりました。軟化したグリースを使用した場合、グリースの漏洩や軸受等で油膜切れが発生することが懸念されます。滴点滴点は、と新グリース値に比較して低いものの、良好と判断します。酸価は、mgKOH/gと新グリース値mgKOH/g以下であり、良好と判断します。水分は、.％でした。グリースの水分濃度は一般的に.～％が適正であるため、良好と判断します。IRIRチャートの結果、新グリースと使用グリースのスペクトルパターンはほぼ一致し、また、油劣化の兆候を示すカルボン酸の吸収が確認されていないことから、良好と判断します。はフェログラフィーおよびSOAP-Tの結果から総合的に判断した結果、継続使用は可能ですが、機器の機能を保持するためにも傾向管理が有用と考えます。フェログラフィー【定性分析：摩耗粒子および摩耗形態観察】観察された代表的な摩耗粒子は、以下の通りでした。正常な摩耗粒子・潤滑状態が正常なマイルド摩耗により発生。フリクションポリマ・局部的に高圧・高温となる場合に発生。Iカップリング発光分光分析【SOAP-T】検出された金属元素から発生箇所を推定すると、以下の通りでした。鉄、銅、クロム、ニッケル、錫・軸受等アンチモン、リン、亜鉛、カルシウム、アルミニウム、バリウム、ナトリウム、マグネシウム・添加剤、増ちょう剤鉄以外に、銅、クロム、アンチモン、ニッケル、錫が比較的高い値でした。これらの元素が含まれている材質は、以下の点が考えられます。クロムを使用した箇所一般にすべり軸受に使用されるホワイトメタル転がり軸受の保持器で使用されるアルミ合金転がり軸受の保持器で使用される銅合金以前使用していたグリースが使用グリースと混合したクロムは、軸受の材質が高炭素クロム鋼であることから、ベアリング軌道面から発生したと思われます。一般にすべり軸受に使用されるホワイトメタルがありますが、本軸受は転がり軸受であり、図面から材質でホワイトメタルを使用している箇所は確認されませんでした。転がり軸受にアルミ合金が使用されていれば、アルミニウムと共に銅、ニッケル、錫が検出されますが、アルミニウム濃度は、保持器の主成分にしては濃度が低すぎることから、検出された元素は保持器が摩耗したものである可能性は低いと考えられました。転がり軸受に銅合金が使用されていれば、銅、ニッケルが検出される可能性が考えられますが、使用している軸受の保持器は、銅を使用した材料ではないことが図面から判明したため、保持器の摩耗ではないと思われます。グリースは流動性が低く、新グリースを補給しても油槽内にある全てのグリースが入れ替わることは困難であることから、今回使用されているグリースに入っていない成分が検出された要因は、以前使用していたグリースに含まれていた金属成分が、今回の使用グリースと混合して検出されたと推定されます。尚、アンチモンは、未使用グリースから高濃度で検出されていることから、グリースの添加剤として最初から入っているものと思われます。
報告№109-09136 報告№113-00237 | 分析№109-001160 分析№113-000903 | 113-000903 | 更油の延長化を検討する場合のパラメータは、油の基本性状である粘度の変化と、残存余寿命を定量的に知るRBOT値、そして、酸化の程度を酸価の変化で評価し、継続使用が可能であるかを総合的に判断します。今回、これらのパラメータで継続使用の可能性について評価した結果、粘度変化率は+.%で、良好と判断できる±％以内にあり、また、残存寿命を示すRBOT値はminも残存しており、尚且つ、酸価が.㎎KOH/gと新油値以下となっていたことから、現時点での更油の必要性はないと判断出来ました。尚、RBOT値が前回に比較してRBOTはminからminに減少していました。別紙RBOTの減少傾向から油の余寿命を求めた結果、本試料は年月まで使用可能であることが分かりました。分析結果粘度、水分、酸価、IR、RBOTの各データは、前回同様に良好でした。計数汚染度は、前回に比較してNAS級からNAS級にランク上昇しているものの、当社推奨の管理限界値以下であり、良好でした。
報告№106-0227 報告№106-6073 | 分析№106-01279 分析№106-01640 | 106-01640 | 初期試験を実施した結果、前回に比較して重量汚染度が.mg/mlからmg/mlに上昇し、フィルタ表面が茶褐色でした。D－SOAPの結果で油の添加剤成分である亜鉛が.からppmに上昇していたことから、亜鉛が析出してスラッジとなったためと考えられました。前回の採油はオーバーホール、油充填後の主機停止中に実施していたため、油中の汚染物が沈降していたのに対して、今回の採油は適正な停止直後で、油槽内が攪拌された状態で採油をしています。そのため、油槽底部に沈降していたと思われるスラッジが攪拌されたことにより浮遊して、重量汚染度とD－SOAPの亜鉛が上昇し検出されたものと考えられました。このスラッジは、粘着性があり停止から起動させる際、軸受摺動面に油膜が出来にくくなり、静摩擦係数が上昇し、起動時のトルク上昇に繋がることも懸念されるため、ヶ月後に精点Bを実施し、摩耗の進行の有無を確認されることを推奨します。
報告№105-6050 報告№106-0472 | 分析№105-01529 分析№106-02692 | 106-02692 | 分析の結果、摩耗の安定が確認され、軸受は継続使用可能と判断します。尚、SOAPの結果で前回に比較して銅がppmからに増加していました。これは、銅を使用した部分の溶出が発生していると考えられました。銅が溶出して検出されるのは、潤滑油添加剤の亜鉛系添加剤の影響であることが知られており、今回の検出は、この溶出によるものと考えられました。油中の銅濃度が高い場合、別紙鉱油の酸化に対する金属触媒の影響に示すように酸化速度が速まりますので、酸化劣化の進行状況を油分析により監視されることを推奨します。これらのことは、前回に比較して、計数汚染度はランク増加したものの良好の範囲にあること異常摩耗の早期発見パラメータであるフェログラフィーのIs値が.と良好の範囲にあることSOAPの銅がppmからに増加していたこと以上のことから判断しました。
報告№106-0334 報告№106-0334 | 分析№106-01753 分析№106-01753 | 106-01753 | 分析の結果、全てのデータが良好であることから、本試料油は継続使用可能であり、軸受の潤滑状態も正常と判断します。この油は継続使用可能と判断します。粘度は良好と判断します。粘度はmm/sと管理限界値以内にあり、良好と判断します。水分は良好と判断します。水分はppmと管理限界値の以下にあり、良好と判断します。全酸価は良好と判断します。全酸価は.mgKOH/gと新油データの.mgKOH/gに比較して高い値であるものの、IRの結果で油劣化の兆候を示すカルボン酸が確認されていないことから、良好と判断します。IRは良好と判断します。IRの結果、油劣化の兆候を示すカルボン酸の吸収が確認されていないことから、継続使用可能な状態にあると考えられます。計数汚染度、重量汚染度、共に良好と判断します。計数汚染度は良好と判断します。計数汚染度はNAS級と当社推奨の管理限界値のNAS級以内にあり良好と判断します。重量汚染度は良好と判断します。重量汚染度は.mg/mlと当社推奨の管理限界値のmg/ml以内にあり良好と判断します。機器の潤滑状態フェログラフィーの結果、異常摩耗の早期発見パラメータであるIs値が.と良好の範囲にあり、潤滑状態は良好と判断します。SOAPは良好と判断します。SOAPの結果、摩耗により発生する鉄および錫が検出されていないことから、良好と判断します。又、油の添加剤成分であるリンが検出されました。D－SOAPは良好と判断します。D－SOAPの結果、摩耗により発生する鉄および錫が検出されていないことから、良好と判断します。フェログラフィーの結果、継続使用可能な状態にあると判断します。フェログラフィーの結果、異常摩耗の早期発見パラメータであるIs値が.と良好の範囲にあることから、継続使用可能な状態にあると判断します。
報告№5317 | 分析№98-02393 分析№ | 9802393 | ちょう度は、と新グリース値のに比較して、.％小さな値となっており、硬化していることが判りました。滴点は、と新グリース値のに比較して、変化は確認されませんでした。以上のことから、ちょう度が.％小さな値となっており、硬化していることが判りました。機器の潤滑状態SOAPの結果、グリース基油の添加剤成分と思われるリンがppm、亜鉛がppm、鉛がppm検出されました。D－SOAPの結果、摩耗により発生した鉄がppm検出され、外部から混入した夾雑物と思われるカルシウムがppm、ナトリウムが検出されました。フェログラフィーの結果、μm以下の切削粒子と呼ぶ鉄系粒子が支配的であり、硬い異物の噛み込みや片当たり等の原因で、切削的な摩耗が発生していると推定されました。また、D－SOAPで鉄が多く検出されており、鉄を使用した部分に摩耗が発生していることが推定されました。フェログラフィーで観察された鉄系粒子の組成をX線分析により分析した結果、クロムが含まれており、ボールネジ、ボール、ボールの軌道部内壁等のクロムを使用している部分に摩耗が発生しているものと推定されました。尚、使用している材質等が分かりますと摩耗の発生箇所が推定できますので、ご連絡下さい。
報告№109-09050 報告№109-09050 | 分析№109-000544 分析№109-000544 | 109-000544 | 今回の採油は、対象設備停止中にドレンプラグから実施しているため、別紙油中粒子の沈降の影響に示すように、沈降の影響を受けて分析データが高濃度に出る可能性があります。今回の分析は、以上のことを踏まえて結果を検討します。分析の結果、摩耗粒子診断で異常摩耗の早期発見パラメータであるIs値がの乗と高く、潤滑状態が厳しい状態にあることが分かりました。やや厳しい潤滑状態であったことは、発生した摩耗粒子などの異物が油膜に入り込み、異物の角の切削作用で切削摩耗が発生したことから判断できました。摩耗形態の中で特に切削摩耗は、異物が混入していない状態に比較して、摩耗進行速度が速く注意が必要です。転がり軸受で切削摩耗が発生した場合、切削摩耗により生じた軌道面の損傷が起点となって転がり軸受の寿命となるフレーキングに進展し、寿命が分の程度に低下することも知られています。また、フリクションポリマは、タービン油が軸受摺動面で高圧下に押し込められ、高圧状態になると同時に、圧縮熱も発生して高温状態にもなり、その結果、潤滑油が重合して発生することが知られています。そのため、高温高圧状態の解消がなされなければ、潤滑油は劣化する場合があります。切削摩耗発生の原因となる混入異物が残留している場合、この異物により切削摩耗が継続して発生する可能性があります。また、仮に更油が実施されていたとしても、更油だけでは異物を完全に排除できない可能性もありますので、念のため運転再開後に再分析を実施し、摩耗の発生状況を確認することを推奨します。尚、本設備の場合、ポンプの回転数から、理論的な分析周期をもとめ、この周期で採油を実施することで、仮に油が入れ替わっても分析結果から潤滑状態の傾向を確認することが可能となります。ポンプの回転数をお知らせください。特性低下全ての項目が良好な範囲にあったことから特性低下は認められず良好と判断します。粘度は良好と判断します。粘度はmm/sと新油値mm/sに比較して、粘度変化率は+％で、当社推奨の管理限界値である±％以内にあり、良好と判断します。全酸価は良好と判断します。全酸価は.mgKOH/gと新油値.mgKOH/gに比較して変化はなく、良好と判断します。酸化安定度の結果、良好と判断します。酸化安定度はminと当社推奨の管理限界値のmin以上であり、良好と判断します。汚染は良好と判断します。水分は良好と判断します。水分は.ppmと当社推奨の管理限界値の以下であり、良好と判断します。摩耗発生している摩耗形態は切削摩耗であることが分かりました。摩耗形態は切削摩耗が発生していることが分かりました。異常摩耗の早期発見パラメータであるIs値がの乗と高く、油中の摩耗粒子は、異物の噛み込みにより発生する切削粒子、局部的に高圧・高温となる場合に発生するフリクションポリマがやや多く観察されました。このことから、潤滑部で発生している摩耗形態は切削摩耗であることが分かりました。
報告№109-09094 報告№110-00147 | 分析№109-000932 分析№110-000588 | 110-000588 | ちょう度値と新グリース値に比較して低下し、当社推奨の管理下限値であるを超えていることから、硬化していることが分かりました。硬化したグリースを使用した場合、油分の流動性がなくなり、軸受等で良好な油膜が保持されにくくなる可能性があります。グリースが硬化していたため、以下の対策が必要です。グリースを交換されることを推奨します。≪状態監視とパラメータ≫分析の目的および各分析のパラメータは以下の通りです。特性低下目的：グリースの分析結果から、グリースの物理的性状や劣化傾向などを確認する。全酸価JISK赤外線吸収スペクトルJISKちょう度JISK滴点JISK摩耗目的：グリース中の摩耗粒子を分析する事により、回転・摺動部の潤滑状態、摩耗劣化の程度、余寿命などを解析する。摩耗診断電子顕微鏡観察JISKX線マイクロアナリシス油中金属濃度）JISK≪分析結果≫特性低下全酸価：良好全酸価.mgKOH/gは新油値の.mgKOH/gに比較し高くはあるものの、有機物・有機化合物試験の結果で油劣化の兆候を示すカルボン酸の吸収が見られないことから問題は無いと判断します。赤外線吸収スペクトル：良好ちょう度：要処置ちょう度値はと当社推奨の管理下限値であるを超えていました。滴点：良好滴点はと当社推奨の管理限界値であるから以内に留まっています。摩耗摩耗診断電子顕微鏡観察・X線マイクロアナリシス：今回は実施していません。油中金属濃度：今回は実施していません。
報告№101-0051 | 分析№101-00558 | 101-00558 | 分析の結果、前回に比較して、重量汚染度、SOAP／D－SOAPの鉄濃度は減少しているものの、フェログラフィーのIs値がの乗からの乗に上昇していました。摩耗粒子の形態観察の結果、テンパーカラーの～μmサイズの粒子が見られることから、Is値が増加した要因は、ベアリング外輪とベアリングケース間で摩耗が発生したためと考えられました。このことから、ベアリングを組付ける際に予圧が不足していた可能性があります。但し、現在のところ、ベアリング寿命の指標となるフレーキングにより発生した摩耗粒子が確認されていないことから、本ベアリングは継続使用可能と判断します。一方、水分がppmと前回同様に高い値を示しており、発錆予防のため更油を推奨します。水分混入の原因は、結露等さまざまですが、一度調査されることを併せて推奨します。尚、RBOTがminと前回のminに比較して、％増加していました。RBOTの増加は、更油、新油の補充、添加剤の投与等がありますが、今回の場合、前回から今回までの間にRBOTが増加した％程度の新油の補給があった可能性があります。
報告№102-0294 | 分析№102-02840 | 102-02840_速報 | 本試験は、潤滑油が変色したため、潤滑油を分析し、変色原因を確認することを目的としました。分析の結果、全酸価が.mgKOH/gと新油に比較して約倍に上昇しており、IRで、劣化の兆候を示すカルボン酸の吸収が見られたことから、変色原因は、油の劣化であることが分かりました。このまま継続使用した場合、貴社の他電力で発生事例が見られたメタルの腐食摩耗に進展する場合が考えられます。今後、劣化が進み軸受メタルの腐食摩耗に進展する場合があるため、早急に更油を実施されることを推奨します。これらのことは、全酸価が.mgKOH/gと、新油に比較して約倍に上昇しており、IRの結果、油劣化の兆候を示すカルボン酸の吸収が見られたことから判断します。又、フェログラフィーの結果、異常摩耗の早期発見パラメータであるIs値は、のマイナス乗と良好の範囲にあり、異常を示す摩耗粒子は、見られませんでした。尚、RBOTは、只今分析中です。
報告№109-09136 報告№109-09151 既報では、軸受の交換を推奨した４号ロール№３のＩｓ値は１０の８乗でしたが、本軸受はこの値に比較して４桁低い１０の４乗であり、軸受としては継続使用可能な範囲にあると考えられます。 | 分析№109-001160 分析№109-001258 | 109-001258 | トライボ診断を実施し、汚染度、潤滑状態を確認する。採油について今回の採油は、対象設備停止中にドレンプラグから実施しているため、別紙油中粒子の沈降の影響に示すように、沈降の影響を受けて分析データが高濃度に出る可能性があります。今回の分析は、以上のことを踏まえて結果を検討します。軸受の潤滑状態分析の結果、観察された摩耗粒子の多くは、前回同様にフレッティングにより発生する赤錆でした。これらの摩耗粒子を数値化し異常摩耗の早期発見パラメータのIs値として求めたところ、その値はの乗とやや高いことが分かりました。但し、SOAPの鉄濃度が増加し、フレッティングにより発生した赤錆がやや多く観察されており、今後、これらの赤錆が軸受軌道面に噛み込み、噛み込み傷が起点となって、転がり軸受の寿命の指標となるフレーキングに進展することが懸念されるため、定期的に分析を実施し、摩耗の進行状態を監視しながら、使用されることを推奨します。計数汚染度がNAS級と当社推奨の管理限界値に到達し、重量汚染度がmg/mlと汚染されています。
報告№107-0256 報告№107-0256 | 分析№107-01388 分析№107-01388 | 107-01388 | 分析の結果、ギヤ歯面の摩耗により増加したバックラッシの増加量は、十分に小さく継続使用可能な状態あると判断します。それは、D－SOAPの鉄濃度から、ギヤ歯面の摩耗量を推定し、さらにはバックラッシの増加分を求め、減速機の摩耗状態を確認することで判断しました。減速機の構造から、最も負荷が大きく、摩耗が進行しやすい箇所をスパイラルベベルギヤとスパイラルベベルピニオンと推定し、この部分のバックラッシを求めました。分析結果から得られた鉄濃度を使用して求めたバックラッシは、減速機に摩耗が集中していたと仮定した場合、初期値からμm増加したものと推定されました。バックラッシ増加分の上限値は、メーカにより差異はあるものの、当社の推奨するバックラッシは一般に推奨されるμmを管理目安にしており、今回のデータはこの値に比較して十分に小さいことから、本歯車は継続使用可能な状態にあると判断します。計数汚染度はやや高い値でした。計数汚染度はやや高い値でした。計数汚染度はNAS級と当社推奨の管理限界値のNAS級以内にあるものの、やや高い値でした。重量汚染度は.mg/mlでした。重量汚染度は.mg/mlでした。機器の潤滑状態フェログラフィーの結果、異常摩耗の早期発見パラメータであるIs値がと良好の範囲にあるものの、摩耗粒子形態観察の結果、金属接触が厳しい場合に発生するシビア粒子がやや多く観察されました。SOAPの結果は良好です。SOAPの結果、摩耗により発生する鉄が検出されていないことから、良好と判断します。又、油の添加剤成分であるリンが検出されました。D－SOAPの結果、鉄が検出されました。D－SOAPの結果、摩耗により発生した鉄が検出されました。フェログラフィーの結果、金属接触が厳しい場合に発生するシビア粒子がやや多く観察されました。異常摩耗の早期発見パラメータであるフェログラフィーのIs値がと良好の範囲にあるものの、摩耗粒子形態観察の結果、金属接触が厳しい場合に発生するシビア粒子がやや多く観察されました。
報告№109-09136 報告№112-00212 | 分析№109-001160 分析№112-000870 | 112-000870 | 分析の結果、グリースは劣化していないことが分かりました。グリース中の金属分析ではベアリングと保持器の材質である、鉄、鉛、銅、クロムが高濃度で検出されましたものの、ボールネジ軌道面の潤滑状態は正常な状態にあると判断します。フェログラフィー摩耗粒子および摩耗形態摩耗粒子で比較的多く観察された粒子および潤滑部で発生している摩耗形態は、潤滑状態が正常な場合に発生する摩耗粒子・マイルド摩耗でした。潤滑状態摩耗粒子の観察結果から総合的に判断した結果、μm以下の摩耗粒子が支配的ではあることから、軌道面ではμm程度の凹み、いわゆるマイクロディンプルが発生していると推定されるものの、潤滑状態は正常な状態にあると判断します。Iカップリング発光分光分析【D－SOAP】検出された金属元素から発生箇所を推定すると、以下の通りでした。鉄、鉛、銅、クロム・ボールネジ軌道面等リン、亜鉛、カルシウム、バリウム、アルミニウム、ナトリウム・添加剤、増ちょう剤、外部混入異物このうち、機械部品が摩耗したと思われる元素はのグループです。グリースの物理的性状IRは良好でした。酸価は、.mgKOH/gと新グリース値の.mgKOH/gに比較して高い値でした。IRの結果で油劣化の兆候を示すカルボン酸の吸収は確認されていませんが、酸価が非常に高いことから給脂間隔を短縮するなどの劣化防止対策が必要と思われます。
報告№107-4545 報告№111-00154 | 分析№107-02185 分析№111-000783 | 111-000783 | 潤滑油は継続続使用可能な状態にあると判断します。分析結果は良好と判断します。粘度粘度は.mm/sと新油値.mm/sに比較して、粘度変化率は-.％で、当社推奨の管理限界値である±％以内にあり、良好と判断します。水分はppmと当社推奨の管理限界値の以下にあり、良好と判断します。全酸価全酸価は.mgKOH/gと新油値.mgKOH/gに比較して高いものの、IRの結果で油劣化の兆候を示すカルボン酸の吸収が確認されていないことから、良好と判断します。
報告№107-6019 報告№107-0199 | 分析№107-01038 分析№107-01123 | 107-01123 | 本トライボ診断は、前回からの摩耗進行状況、汚染状況を確認する。【軸受の潤滑状態】トライボ診断の結果、転がり軸受軌道面の微小領域に疲労摩耗が僅かに発生しているものの、摩耗の安定が確認され、転がり軸受の寿命の指標となるフレーキングの発生が確認されていないことから、現在のところ、ベアリングは継続使用可能な状態にあると判断します。一方、SOAP／D－SOAPの結果でメタルの主成分である錫が前回に比較して増加していたことから、スラスト軸受の摩耗が進行していることが確認されました。軸受メタルの主成分である錫は、SOAPでppm、D－SOAPではppm検出されており、このことから軸受メタルが摩耗していると判断出来ます。メタルの摩耗深さを検出された錫濃度と油量から下式により求めたところ、錫の摩耗体積＝錫濃度×-×油量×.×÷錫密度＝×-××.×÷.＝.平均的な摩耗深さ＝摩耗体積÷摩耗面積×＝.÷.×＝計算の結果、平均的な摩耗深さがμmとなり、メタル表面粗さをsと仮定すると、メタルの摩耗は分の程度摩耗していることが確認できました。AHの回転速度が極めて遅く、摩耗速度も小さいため摩耗進行も急激に進展することはないと思われますので、現在のところメタルの継続使用は可能と判断しますが、今後更に摩耗が進行することが懸念されます。念のため、ヶ月後に再度分析を実施し、摩耗の進行状況を確認することを推奨します。【油の汚染状況】計数汚染度がNAS級と当社推奨の管理限界値内にあり、重量汚染度が.mg/mlでした。
報告№108-0133 報告№108-0148 | 分析№108-00811 分析№108-00972 | 108-00972 | 更油前の、汚染度、潤滑状態を確認する。分析の結果、異常摩耗の早期発見パラメータであるフェログラフィーのIs値がの乗と高く、摩耗粒子の形態観察で金属接触が厳しい場合に発生するシビア粒子、局部的に高圧・高温となる場合に発生するフリクションポリマが多く観察されました。更にSOAP／D－SOAPで鉄および銅が比較的多く検出されたことから、汚染度が高い要因は、ボス内部の鉄系材料を使用した箇所、銅を使用した箇所の摩耗、フリクションポリマの影響によるものと考えられました。現在、オーバーホール中であることから、上記の箇所を点検し、摩耗状況を確認されることを推奨します。これらのことは、異常摩耗の早期発見パラメータであるフェログラフィーのIs値がの乗と高く、摩耗粒子の形態観察の結果、金属接触が厳しい場合に発生するシビア粒子、局部的に高圧・高温となる場合に発生するフリクションポリマが多く観察されたことSOAP／D－SOAPの結果、鉄および銅が比較的多く検出されたこと以上のことから判断しました。
報告№109-09094 報告№112-00124 | 分析№109-000872 分析№112-000444 | 112-000444 | 潤滑油は継続使用可能な状態にあると判断します。は良好でした。尚、RBOTがminと新油値のminに比較してmin減少していました。このまま継続使用した場合、この減少傾向から限界値に到達するのは、別紙図RBOTの減少傾向に示すように年月と推定されました。残りの継続使用期間は、約年ヶ月であると予測されます。≪状態監視とパラメータ≫分析の目的および各分析のパラメータは以下の通りです。特性低下目的：油の分析結果から、や劣化傾向ならびに添加剤の消耗程度、残存寿命などを確認する。粘度JISK酸価JISK赤外線吸収スペクトルJISK酸化安定度試験JISK汚染目的：油の分析結果から、砂塵あるいは水・異種油などによるや、異物混入の有無を確認する。水分JISK計数汚染度JISB重量汚染度JISB光学顕微鏡観察摩耗目的：油中の摩耗粒子を分析する事により、回転・摺動部の潤滑状態、摩耗劣化の程度、余寿命などを解析する。摩耗診断電子顕微鏡観察JISKX線マイクロアナリシス油中金属濃度JISK≪分析結果≫特性低下粘度：良好粘度値mm/sの新油値mm/sに対する変化率は+％であり、当社推奨の管理限界値±％以内に留まっています。酸価：良好酸価.mgKOH/gは新油値の.mgKOH/g以内にあることから、問題は無いと判断します。赤外線吸収スペクトル：良好酸化安定度試験：良好酸化安定度試験の結果、数値minは当社推奨の管理限界値min以上に留まっており、現時点での使用は可能と判断します。汚染水分：良好水分値ppmは当社推奨の管理限界値以内に留まっています。計数汚染度：今回は実施していません。重量汚染度：今回は実施していません。光学顕微鏡観察：今回は実施していません。摩耗摩耗診断電子顕微鏡観察・X線マイクロアナリシス：今回は実施していません。油中金属濃度：今回は実施していません。
報告№111-00372 報告№111-00372 | 分析№111-001676 分析№111-001747 | 111-001747 | 有機物・有機化合物試験で検出されたピークには新グリースと異なるピークが検出されました。IRの結果で新グリースと異なるピークが検出されたことから、グリース名が違うか、或いは、異種グリースが混入した可能性が考えられますので、確認する必要があります。≪状態監視とパラメータ≫分析の目的および各分析のパラメータは以下の通りです。特性低下目的：グリースの分析結果から、グリースの物理的性状や劣化傾向などを確認する。全酸価JISK赤外線吸収スペクトルJISKちょう度JISK滴点JISK摩耗目的：グリース中の摩耗粒子を分析する事により、回転・摺動部の潤滑状態、摩耗劣化の程度、余寿命などを解析する。摩耗診断電子顕微鏡観察JISKX線マイクロアナリシス油中金属濃度JISK≪分析結果≫特性低下全酸価：良好全酸価.mgKOH/gは新油値の.mgKOH/gに比較し高くはあるものの、有機物・有機化合物試験の結果で油劣化の兆候を示すカルボン酸の吸収が見られないことから問題は無いと判断します。赤外線吸収スペクトル：良好ちょう度：良好ちょう度値はと当社推奨の管理限界値であるから以内に留まっています。滴点：良好滴点はと新油値のに比較し変化はないことから問題は無いと判断します。摩耗摩耗診断電子顕微鏡観察・X線マイクロアナリシス：今回は実施していません。油中金属濃度：今回は実施していません。
|  | 113-001957 | 潤滑油および対象設備は継続使用可能な状態にあると判断します。但し、将来的な摩耗進行の有無を確認するためにも傾向監視を継続することが有効です。また、異種油の混入または油名の誤りなどが考えられるため、以下の対策を推奨します。定期的な分析今後懸念される切削摩耗、凝着摩耗の進行を監視するため、定期的に分析を実施することを推奨します。異種油の混入および油名の確認異種油の混入の有無、油名を再確認することを推奨します。は、フェログラフィーおよびSOAP/D-SOAPSOAP-Tの結果から総合的に判断した結果、継続使用は可能ですが、摩耗の進行速度が上昇している可能性があるため、傾向管理が有用と考えます。フェログラフィーIs値は異常摩耗の早期発見パラメータのつで、摩耗程度を定量化するために用います。前回に比較して、Is値はの乗から乗に上昇し、二桁高い値でした。Is値は、摩擦摺動面の摩耗が進展すると、上昇速度が増加します。今回、Is値の上昇速度がやや大きいことから、念のため将来的な摩耗の進展を監視することが大切です。フェログラフィー【定性分析：摩耗粒子および摩耗形態観察】分析結果から観察された代表的な粒子は、以下の通りでした。正常な摩耗粒子・潤滑状態が正常なマイルド摩耗により発生。切削粒子・異物や金属表面の微小突起による切削摩耗により発生。シビア粒子・潤滑状態がやや厳しい凝着摩耗により発生。金属潤滑部が局部的に油膜切れを起していると考えられます。観察された摩耗粒子の中でも切削粒子、シビア粒子は、将来的な異常摩耗の進行に繋がる可能性を示唆しているため、傾向監視が必要と思われます。詳細は、別紙傾向監視が必要な摩耗粒子をご覧ください。Iカップリング発光分光分析【SOAP/D-SOAP】検出された金属元素から発生箇所を推定すると、以下の通りでした。鉄、鉛、銅、ニッケル、錫・エンジン部品等リン、亜鉛、カルシウム、バリウム・添加剤カルシウム、アルミニウム、ケイ素、ナトリウム、マグネシウム・外部混入異物計数汚染度計数汚染度は前回に比較してNAS級からNAS級にランク低下し、正常な値でした。粒度分布粒度分布は.～μmの範囲にあり、.μmにピークが確認されました。μm以下の粒子が多いことから、燃焼して発生したすす等が油中粒子の主成分であることが推測できます。粘度、水分、塩基価、引火点の各データは良好でした。IRIRの結果、新油のIRスペクトルと一致しない箇所が確認されました。異種油の混入または油名の誤りなどが考えられます。
報告№103-6129 | 分析№103-02391 | 103-02391 | 前回水分が高い値を示していたので、再度分析を実施しました。分析の結果、水分がppmと良好の範囲にあることから、継続使用可能と判断します。尚、前回と今回の採油箇所・採油方法が同一でありますが、水分濃度に大きな差があります。この原因は、結露などで混入した水分が油槽内で偏ったところに存在し、前回はその箇所から採取した。返油槽内に溜まっていた水分が、圧油集油槽からの採油の直前に、返油槽から圧油集油槽に返油があり、その水分が使用油に混入した。等の可能性があります。発電所にて原因を確認し対策を講じる必要があると考えます。
報告№109-09136 報告№112-00076 | 分析№109-001160 分析№112-000199 | 112-000199 | 潤滑油および軸受は継続使用可能な状態にあると判断します。但し、今後も摩耗の進行を傾向監視するため、以下の対策を推奨します。定期的な分析凝着摩耗の進行を監視するため、定期的に分析を実施し、分析データによる摩耗の進行状況を確認することを推奨します。オイルリングの点検日常点検の際にオイルリングの回転状況を確認することを推奨します。濾過または更油油中の汚染度が高いことから、観察された摩耗粒子が軸受軌道面に噛み込み摩耗が進行することが懸念されるため、濾過または更油を推奨します。軸受メタルの情報提供今後軸受メタルの摩耗が進行した場合、摩耗程度を評価する必要がありますので、次回分析時には、メタルサイズ、回転数、直近のメタル交換からの運転時間をお知らせください。フェログラフィーおよびSOAP-Tの結果から総合的に判断した結果、やや厳しい状態にあると考えられます。フェログラフィー【Is値】Is値は異常摩耗の早期発見パラメータのつで、摩耗粒子を定量化するために用います。今回のIs値はのマイナス乗と低い値でした。フェログラフィー【摩耗粒子および摩耗形態】分析結果から比較的多く観察された粒子は、以下の通りでした。正常な摩耗粒子・潤滑状態が正常なマイルド摩耗により発生。銅系シビア粒子・潤滑状態がやや厳しい凝着摩耗により発生。金属潤滑部が局部的に油膜切れを起していると考えられます。観察された摩耗粒子の中でも銅系シビア粒子は、注意が必要です。オイルリングと主軸間、またはオイルリングと軸受台金側面との間で摩耗が発生していると考えられます。このような場合、オイルリングと主軸の間で摩擦が低下したり、台金との摩擦が増大するなどの影響でオイルリングが円滑に回転し難い状況が発生します。その結果、潤滑油のかき揚げ量が減少し、軸受摺動面で油膜切れを引き起こす可能性があります。Iカップリング発光分光分析【SOAP-T】検出された金属元素から発生箇所を推定すると、以下の通りでした。鉄、銅、錫、亜鉛・軸受等カルシウム、ナトリウム・外部混入異物このうち、機械部品が摩耗したと思われる元素はのグループです。メタルの摩耗分析結果から軸受メタルの摩耗深さを、以下の条件を仮定して求めました。分解点検から今回までに更油を実施していない場合の仮定した錫濃度.ppm・当社の経験からメタル面積の約分の程度が摩耗した・更油後の錫濃度を・摺動面の面積をcmその結果、メタル表面の平均的な摩耗深さは.μmとなり、メタルの表面粗さを軸受表面の一般的な粗さであるsと仮定すると、約分の程度が摩耗していると推定されます。余寿命分解後時間で摺動面の表面粗さが.μm摩耗したと考えられ、余寿命を計算すると時間と推定されます。この余寿命は、軸受摺動面の表面粗さがμmとなる鏡面状態になり、起動・停止時に油膜が形成されにくい状態を示します。仮定している部分がありますので、参考値としてお考え下さい。計数汚染度はNAS級と当社推奨の管理限界値に到達していました。フィルタ表面の異物観察で銅合金、鉄錆、砂等が観察されたことから、汚染度が高い要因は、摩耗と外部混入異物の影響と思われます。粘度、水分、酸価、IRの各データは良好でした。
報告№102-4536 | 分析№102-03319 | 102-03319 | 分析の結果、フェログラフィーを除く項目は良好でした。フェログラフィーの結果、摩耗過酷度を示すIs値はと良好の範囲にあるものの、摩耗粒子形態観察の結果、摩擦熱が高い場合に発生する球状粒子が見られました。球状粒子は、異常の兆候を示す形態のパラメータで、この摩耗粒子が発生する原因は、一般に、溶接工事、溶接作業などによる溶接スパッタの混入、電食による発生、厳しい金属接触による摩耗、が考えられます。発生原因が、の溶接スパッタの混入であれば、今後増加しないと思われますが、が考えられる場合は、原因を取り除かなければ球状粒子は増加すると考えられますので、ヶ月以内に精点Bを実施し、この球状粒子の増加の有無を確認されることを推奨します。尚、本試料油は停止中にドレンバルブから採油が実施されており、ドレン配管内や油槽底部に沈んでいたものを採取した可能性があります。可能であれば、主機運転中、又は、主機停止直後に油槽中層部から採油を実施されることを推奨します。
報告№109-09136 報告№110-00028 | 分析№109-001160 分析№110-000093 | 110-000093 | ・摩耗状態前々回に比較して、SOAP／D-SOAPの鉄および錫濃度に変化はなく、異常摩耗の早期発見パラメータであるフェログラフィーのIs値がのマイナス乗と良好でした。・汚染度前々回に比較して計数汚染度はNAS級から変化はなく、良好でした。・前々回同様に粘度、水分、全酸価、RBOTの各データは良好でした。尚、RBOTが前回に比較してmin上昇しています。RBOTが上昇する要因は、更油や補給が考えられます。お客様からの情報では、更油や補給を実施していないことから、RBOTが上昇した原因は分かりませんでした。但し、今回の分析結果で、全酸価および粘度の各データに大きな変化はなく、異種油の混入などは確認されていないため、本試料油は継続使用可能な状態にあります。今後は、今回のRBOT値を基に潤滑油の寿命を評価します。潤滑油および対象設備は継続使用可能な状態にあるものの、以下の対策が必要です。油清浄器入口から採油した試料油だけでは、摩耗の発生状況を推定することができませんので、次回からは、油清浄器出口から採油した試料の分析も実施されることを推奨します。
報告№104-0378 報告№104-6086 | 分析№104-02669 分析№104-02904 | 104-02904 | 分析の結果、全酸価が.mgKOH/gとやや高い値であることが分かり、IRの結果で油劣化の兆候を示すカルボン酸の吸収が確認されていることから、全酸価が高い要因は、油劣化によるものと考えられます。全酸価が高い場合、油中の酸成分により金属表面が腐食して腐食摩耗が発生します。今のところ、管理限界値内にあり軸受メタルに影響はないものの、今後、全酸価が上昇し、腐食摩耗に進展することが懸念されるため、ヶ月以内に再度分析を実施し、全酸価の上昇傾向を確認されることを推奨します。一方、SOAPの結果、ケイ素がppm検出されました。このケイ素は、油の添加剤の消泡剤の主成分ですが、通常、消泡剤のケイ素は～程度ですので、今回検出されたケイ素は消泡剤の可能性も考えられます。ケイ素は、砂の主成分ですがフェログラフィーでは砂が多く観察されていないことから、外部から混入した砂によるものではないと思われます。シリコングリースをシール部に塗布している場合、このシリコングリースが潤滑油に混入している可能性が考えられます。以上のことから、ケイ素が検出されたのは、かの可能性があります。シリコングリースを使用している箇所があるかについてご確認下さい。
報告№109-09136 報告№113-00112 | 分析№109-001160 分析№113-000432 | 113-000432 | トライボ診断を実施した結果、分析の結果ではメタルの主成分である錫が若干検出さされ、更には、錫の下層の成分である銅も同時に検出されていることから、狭い範囲ではあるものの、主軸メタルやクランクピンメタルで摩耗により擦られた部分があると推定されます。現時点では継続使用は可能と判断できるものの、次回の点検でメタル軸受の点検を推奨します。トライボ診断を実施した結果、現時点の当該機は、継続使用可能な状態にあると判断します。但し、当該機は軸受メタルのピストンピンメタル又は、クランクピンメタルの一部に摩耗している箇所があると推測されます。以下の推奨内容を参考にされて今後のメンテナンスにお役立て下さい。次回の点検でメタル軸受の点検とエンジンオイルの更油、又は油濾過当該機の潤滑箇所であるメタル軸受のピストンピン主軸メタルやクランクピンメタル等の潤滑箇所の状態を、次回の開放点検時に確認し、更油をを推奨します。点検や更油の対策が直ぐに出来ない場合は、エンジンオイルの濾過により総体的に汚染度を低くする方法を推奨します。実施後は、再度トライボ診断を実施することにより、処理後のデータとして継続的な傾向監視を実施して下さい。油濾過は、当社製油濾過装置によって運転中にエンジンオイルの濾過を実施することで、油中の汚染物や水分なども油濾過装置のエレメントに吸着して処理できますので、高性能油濾過装置の活用を推奨します。新油との比較による評価を示す粘度、酸価、IR、塩基価のデータは新油データを基準として評価しています。今回は新油データが不明であったため良否の評価ができませんでしたが、今後分析を実施する場合は、使用している新油を同時に分析することをご検討下さい。定期的な分析定期的な潤滑油分析によるトライボ診断を実施することにより、分析データの変化から異常の兆候を早期に発見することが可能となります。また、今回は対象設備の初回分析であるため、最低でもあと回分析を実施し、分析データの変化から今後の対応を検討することを推奨します。はフェログラフィーおよびSOAP-Tの結果から総合的に判断した結果、継続使用は可能ですが、今後の機器の機能を確認するためにも傾向管理が有用と考えます。フェログラフィー【定量分析：Is値】Is値は異常摩耗の早期発見パラメータのつで、摩耗粒子を定量化するために用います。今回のIs値はの乗とやや高い値でした。フェログラフィー【定性分析：摩耗粒子および摩耗形態観察】分析結果から観察された代表的な粒子は、以下の通りでした。正常な摩耗粒子・潤滑状態が正常なマイルド摩耗により発生。Iカップリング発光分光分析【SOAP-T】検出された金属元素から発生箇所を推定すると、以下の通りでした。鉄、鉛、銅、錫・エンジン部品リン、亜鉛、カルシウム・添加剤アルミニウム、ナトリウム・外部混入異物軸受の摩耗SOAP-Tでメタル軸受の成分である錫、銅が検出されたことから、メタル軸受のピストンピンメタル又は、クランクピンメタルからの一部に油膜切れが発生していると推測されます。一般的にディーゼルエンジンのメタル軸受は積層構造になっており、軸受メタルの最表面は錫と鉛のホワイトメタル層が存在し、その下にニッケル層、更にその下には銅と鉛の合金であるケルメット層が存在します。以上のことから今回検出された金属成分の錫、銅、ニッケルは、メタル軸受から析出されたと考えられます。積層構造クランクメタルの断面写真の通りです。SOAP-Tで軸受メタルの主成分である錫が検出されました。軸受メタルがの潤滑状態が直ちに異常にならないと思われますが、メタル成分が検出されていることからメタルの一部に油膜切れが発生していることの証明になります。一般に排水機場の稼働率は低稼働率であり、起動停止回数が多い傾向に有るため当該機のメタル成分の増加要因は、起動停止時に油膜切れが生じて発生していると推定されます。一定時間経過後に再分析し、傾向監視によるメタルの摩耗状態を確認する必要があると思われます。メタル軸受の摩耗SOAP-Tで錫、銅が検出されたことから、メタル軸受のピストンピンメタル又は、クランクピンメタルからの摩耗が発生していると推測されます。一般的にディーゼルエンジンのメタル軸受は積層構造になっており、軸受メタルの最表面はホワイトメタル層が存在し、その下にニッケル層、更にその下には銅と鉛の合金であるケルメット層が存在します。今回検出された金属成分の錫、銅、ニッケルは、メタル軸受から析出されたと考えられます。積層構造クランクメタルの断面写真の通りです。積層構造クランクメタルの断面写真 計数汚染度計数汚染度はNAS級以上と汚染されていました。重量汚染度はmg/mlと汚染されていました。光学顕微鏡写真重量汚染度で濾過したフィルタ表面上の夾雑物を光学顕微鏡で観察した結果、金属片、鉄錆、砂等が観察されました。粒度分布粒度分布は.～μmの範囲にあり、.μmにピークが確認されました。μm以下の粒子が多いことから、これらのほとんどは、燃焼して発生した煤であると推定されます。燃焼して発生したすす等が油中粒子の主成分であることが推測できます。粘度、酸価、塩基価については新油値が不明であり、良否の評価ができませんでした。粘度粘度はmm/sでした。水分はと当社推奨の管理限界値以下にあり、良好と判断します。酸価・IR酸価劣化の進行度は、酸価およびIRの結果から総合的に判断します。酸価は、gKOH/gと測定されたものの、良否の評価ができませんでした。また、IRチャートの結果、cm-付近にピークが確認されましたが、新油チャートとの比較ができていないことから、油劣化によるものか、添加剤によるものか判断できませんでした。塩基価は.mgKOH/gでした。
報告№108-0227 報告№110-00771 | 分析№108-01664 分析№110-003713 | 110-003713 | Iカップリング発光分光分析供試のギヤ油を分析した結果、検出された金属元素は、SOAPの結果表に示すように、鉄、錫、リン、カルシウム、アルミニウム、ケイ素、ナトリウムが検出されました。これらの検出された金属元素から発生箇所を推定すると鉄、錫・軸受等リン・オイル添加剤カルシウム、アルミニウム、ケイ素、ナトリウム・外部混入異物であると思われます。このうち、機械部品が摩耗したと思われる元素はのグループです。フェログラフィー異常摩耗の早期発見パラメータとして摩耗粒子を定量化して評価するフェログラフィーのIs値は、前回のの乗から変化はないことから、摩耗が安定していることを示していました。摩耗粒子の形態で比較的多く観察された粒子は、潤滑状態が正常な場合に発生する摩耗粒子、繰返し応力を受けて発生する疲労摩耗粒子、フレッティングにより発生する赤錆、局部的に高圧・高温となる場合に発生するフリクションポリマでした。このような摩耗粒子が観察された場合には、潤滑部では正常なマイルド摩耗、疲労による疲労摩耗と微振動によるフレッティング摩耗が発生し、そして局部的ではあるものの高圧・高温の箇所が発生していることも分かります。フレッティングは、軸と内輪内面軸受箱と外輪外面軌道輪と転動体の箇所で発生する可能性があります。フレッティング粒子は酸化して硬いため、軸受軌道面に噛み込んだ場合はその傷が疲労剥離の起点となり、疲労摩耗へと進展することが想定されます。フリクションポリマは、潤滑油が軌道面に押し込められ高圧状態になると同時に、圧縮熱により高温状態になった結果、基油自身が重合反応を起こし生成することが知られています。そのため、高圧高温状態の解消がなされなければ、潤滑油の劣化が進行し、粘度上昇に因る潤滑異常に進展する場合があります。前回に比較して計数汚染度はNAS級からNAS級にランク減少し、良好でした。前回同様に粘度、水分、全酸価、IRの各データは良好でした。軸受および潤滑油は継続使用可能な状態にあると判断します。今後も定期的に分析を実施し、フレッティング粒子による摩耗の進行に注意を払い管理されることを推奨します。
報告№109-09136 報告№111-00365 | 分析№109-001160 分析№111-001647 | 111-001647 | 濾過後の試料油を分析した結果、SOAPを除く項目は良好でした。メタルの主成分である錫がSOAPで濾過前のppmから濾過後はppmにppm減少し、D－SOAPで濾過前がppmから濾過後はに減少しました。.μm以上の大型の摩耗粒子が検出されるD－SOAPに比較して微細な粒子を検出するSOAPの結果が桁高く、発生している摩耗粒子サイズはμm未満のサブミクロンオーダーが支配的であることが分かりました。当該発電所で使用されている深層式濾過装置の能力であれば、油中粒子サイズがサブミクロンオーダーの粒子でも除去可能ですが、濾過圧力が規定どおりである場合、サブミクロンの粒子はフィルタから押し出されることもあることから、濾過圧力をkgf/cm以下の低い状態で濾過を実施する必要があります。尚、本機の摩耗は、起動・停止時に発生していると考えられますので、主機の運転にあたっては軸受温度の変化に特に注意し、また温度チャートでの温度監視にも十分注視するよう推奨します。
報告№109-09136 報告№112-00537 | 分析№109-001160 分析№112-002221 | 112-002221 | 潤滑油は継続使用可能な状態にあると判断します。粘度、全酸価、IR、RBOTの各データは良好でした。油の余寿命は、使用油の使用期間または使用時間が不明であったため、ご依頼の油の余寿命に関する検討は行えませんでした。ただし、今回の結果がmin、新油値がminであることから、使用期間を仮にヶ月間と仮定すれば余寿命は十二分にあると言えます。可能であれば、使用期間、あるいは使用時間の情報をご提供下さい。水分は良好でした。
報告№103-8051 | 分析№103-01041 | 103-01041 | 分析の結果、異常摩耗の早期発見パラメータであるフェログラフィーのIs値がの乗と当社推奨の管理目安に到達していました。平成年月に報告したミル号-№ロール＃及び＃軸受の損傷状態とトライボシステム診断結果との比較検討では、軸受損傷時期の大よその予測式を求めています。ここでの予測式は、ロール＃とロール＃のそれぞれから求めています。ロール＃から求めた予測式の場合は、摩耗が比較的緩やかに進行しているのに対し、ロール＃では開始から急激に摩耗が進行していることがわかります。このように、摩耗の進行は、ロール＃の摩耗進行のように、初期段階では比較的緩やかに摩耗が進行する場合と、ロール＃の摩耗進行のように初期段階から急激に進行する場合とが見られます。今回の分析結果では、比較的大型の摩耗粒子が多く見られ、摩耗が早く進行すると推定されますので、安全サイドに立ち、ロール＃で求めた予測式を使って、損傷時期を計算しました。その結果、損傷時期までの時間を計算すると日後となります。摩耗粒子の形態観察の結果から、ロール軸と軸受内輪とのはめあい部の摩耗が進行している可能性がありますので、軸受の点検を検討するため、ヶ月に度分析を実施し、摩耗の進行状況をチェックされることを推奨します。
報告№107-4545 報告№107-4551 | 分析№107-02185 分析№107-02651 | 107-02651 | トライボ診断の結果、全てのデータが良好であることから、この油は継続使用可能と判断します。は良好と判断します。粘度は良好。粘度はmm/sと新油値.mm/sに比較して、粘度変化率は+％で、当社推奨の管理限界値である±％以内にあり、良好と判断します。粘度はmm/sでした。粘度はmm/sでした。粘度指数はでした。粘度指数はでした。水分は良好。水分はppmと当社推奨の管理限界値の以下であり、良好と判断します。全酸価は良好。全酸価はmgKOH/gと新油値mgKOH/gに比較して高いものの、IRの結果で、新油との差異は確認されず、且つ、劣化の兆候も確認されなかったことから、良好と判断します。
報告№109-09136 報告№112-00031 | 分析№109-001160 分析№112-000082 | 112-000082 | 臨時・濾過前の試料油を分析した結果、D－SOAPの鉄濃度が比較的高く、計数汚染度がNAS級とやや不良領域にありました。Iカップリング発光分光分析供試の潤滑油を分析した結果、検出された金属元素は、SOAPの結果表に示すように、鉄、銅、バリウム、ナトリウムでした。検出された金属元素から発生箇所を推定すると鉄、銅・シリンダ・ポンプ内部等バリウム・オイル添加剤ナトリウム・外部混入異物であると思われます。このうち、機械部品が摩耗したと思われる元素はのグループです。計数汚染度はNAS級とやや不良領域にありました。フィルタ表面の異物観察で金属片、鉄錆、砂等が観察されたことから、汚染度が高い要因は、摩耗と外部混入異物の影響と思われます。
報告№109-09136 報告№114-00202 | 分析№109-001160 分析№114-000629 | 114-000629 | 潤滑油および減速機は継続使用可能な状態にあると判断します。但し、油中の汚染度がやや高いことから今後も引き続き定期的な分析による傾向監視を推奨します。また、油の余寿命を計算した結果、年月まで使用可能と判断できました。定期的な分析今後懸念される汚染度の増加および疲労摩耗の進行を監視するため、定期的に分析を実施することを推奨します。異常摩耗の早期発見のパラメータであるIs値は、前回のレベルから変化はなく正常です。但し、潤滑部の摩耗が認められたため、定期的に潤滑油分析を実施し、摩耗推移を監視することが有用と考えます。フェログラフィーで観察された代表的な粒子は、以下の通りです。正常な摩耗粒子・潤滑状態が正常なマイルド摩耗により発生。疲労摩耗粒子・繰返し応力を受けて発生。バックラッシ増加量による評価トライボ診断では、油中摩耗粒子濃度からバックラッシの増加量を求め、初期のバックラッシに増加量を加え、その合計を設計許容値と比較し減速機の余寿命を判断します。本減速機の構造から摩耗が進行しやすい箇所と推定されるのは、スパイラルベベルギヤとスパイラルベベルピニオンの歯面と考えられ、その部分のバックラッシ増加量を求めました。計算の結果、本減速機のSBGとSBP間のバックラッシの増加量は、約μmとなりました。この増加量は、初期バックラッシをμmとして今回解析結果のバックラッシ増加分μmを加えてもμmとなり、良好な状態にあると考えられます。計数汚染度はNAS級と当社推奨の管理限界値以下にあるものの、やや高い値でした。SOAP-Tで油の添加剤成分であるリンが検出され、フィルタ表面の異物観察で粘ちょう物、金属片、鉄錆、砂等が観察されたことから、汚染度が高い要因は、摩耗とスラッジ、そして外部混入異物の影響と思われます。粘度、水分、酸価、IRの各データは良好でした。RBOTは、minと当社推奨の管理限界値であるmin以上であり、継続使用可能と判断できます。部分更油した年月時点でのRBOT推定値minから今回までのRBOT値のデータの変化から油余寿命を評価した結果、図RBOTの減少傾向に示す通り油余寿命は年月となりました。本試料油の添加剤は、一般にタービン油に比較して極圧添加剤や摩耗防止剤などの影響で、RBOTの試験結果が変動する傾向があります。そのため、ギヤ油の余寿命の評価を行うためには、RBOTの結果に加え、粘度、酸価、IRなどのデータを総合的に判断することが必要です。今回の分析結果からは、全てのデータは良好であり、本試料油は継続使用可能な状態にあると判断します。
報告№104-0156 | 分析№104-01159 | 104-01159 | 本トライボ診断は、潤滑油を分析し、分析結果から潤滑及び機器の潤滑状態を評価することを目的としました。潤滑潤滑を評価するため、粘度、水分、全酸価、IR、RBOTを実施しました。その結果、各分析データは全て良好であり、本試料油は使用可能な状態にあると判断します。尚、全酸価、RBOT新油データとの比較により評価する必要がありますが、IRの結果には油劣化の兆候を示すカルボン酸の発生が確認されておらず、今回の全酸価とRBOT値には問題がないと判断できます。潤滑潤滑を評価するため、計数汚染度、重量汚染度、光学顕微鏡写真を実施しました。その結果、各分析データは当社推奨の管理限界値内にあり、本試料油は使用可能な汚染状態であると判断します。機器の潤滑状態機器の潤滑状態を評価するため、フェログラフィー、SOAP／D－SOAPを実施しました。その結果、フェログラフィーの摩耗粒子形態観察で、硬い異物の噛み込みにより発生する切削粒子がやや多く観察されたものの、SOAP／D－SOAP、フェログラフィーのIs値の各データが良好の範囲にあることから、機器の潤滑状態は正常な状態にあると判断します。
報告№109-09221 報告№109-09221 |  | 109-001664_1665 | を示す粘度、水分、全酸価、IRの各データは、全て良好と判断します。濾過効率が～%と低いものの、油清浄機の入口側、出口側の汚染度は、ともにNAS級と清浄であることから、摩耗粒子の発生数は少なく、摩耗は安定しているものと判断します。を示す粘度、水分、全酸価、IRの各データは良好です。油清浄機の濾過効率による油汚染度管理に関する考察油清浄機の濾過効率の指標であるβ値を確認するため、油清浄機の入口側と出口側の配管より採油を実施し、計数汚染度を実施しました。その結果を下表に示します。 ・ここで、 EMBEDExcel.Sheet.式および表に示す通り、その結果、～μmレンジが%～μmレンジが％～μmレンジが％～μmレンジが％であり、ベータ値は低い値を示していますが、これは摩耗粒子の発生数が少なく、摩耗粒子がフィルタに捕捉される割合が低下したためと考えられます。機器の摩耗油清浄機が設置されていることでNAS級と清浄になっていますが、油濾過機がないと仮定した場合、計算により求めた～μmレンジの汚染度はNAS級の汚染状態になる可能性を示唆するものととらえる事が出来ます。他のレンジを同様に計算すると以下のようになり、NAS級となっています。～～～～以上等級級油清浄機がなかったとした場合でも、以上のとおり摩耗粒子の発生によりNAS級と清浄な状態であり、潤滑状態は良好と判断します。
報告№102-0006 | 分析№102-00062 | 102-00062_営業資料 | 現在のところ、クロム鋼の摩耗粒子のサイズは、μm以下と小さく、ギヤ及びベアリングは使用可能な状況にあると判断します。但し、いずれかのベアリングの外輪にクリープが発生している可能性があり、外輪と転動体間ですべり摩擦が発生し、ベアリングが早く寿命に到達することが懸念されますので、定期的に分析を実施し、摩耗の進行状況を確認されることを推奨します。考察分析の結果、SOAP／D－SOAP、フェログラフィーを除く項目は良好でした。摩耗の過酷度を示すフェログラフィーのIs値がの乗と高い値でした。SOAP／D－SOAPの結果、鉄がやや多く検出され、摩耗粒子の形態観察の結果、クロム鋼と鋳鉄の摩耗粒子が支配的であるこが分かりました。摩耗粒子の形態観察の結果ら、発生している摩耗は主にギヤ歯面からと思われます。クロム鋼が全てベアリングから発生しているとした場合、この摩耗状況ではベアリングの軌道面、転動面には、微小なフレーキングが発生していると思われますが、摩耗粒子の形態がギヤ歯面が摩耗して発生している特徴的な形態をしており、ギヤの歯面からの発生が主なものと考えられます。一方、今回、本機の材質等が不明であるため、鋳鉄が使用されている箇所を知ることはできませんが、鋳鉄を使用している箇所は、本体のハウジングやベアリングハウジングが考えられます。フェログラフィーで確認された鋳鉄の摩耗粒子が、ベアリングハウジングが摩耗して発生したと仮定すると、ベアリングの外輪にクリープが発生していると考えられます。クリープが発生している場合、その影響で、ベアリング外輪と転動体の間でころがり摩擦ではなくすべり摩擦が発生することが想像でき、結果としてベアリング表面に傷がつき、その傷が起点となって、フレーキングに進展することが想像されます。現在のところ、クロム鋼の摩耗粒子のサイズは、比較的小さく、マイルド摩耗と呼ばれる穏やかな摩耗状態にあると思われ、ギヤ及びベアリングは継続使用が可能な状況にあると判断します。
報告№108-0387 報告№109-00051 | 分析№108-02609 分析№109-000237 | 109-000237 | 分析の結果、ギヤ歯面および転がり軸受の潤滑状態は良好な状態にあり、継続使用可能と判断します。これらのことは、SOAP／D－SOAPの結果、鉄がやや多く検出され、異常摩耗の早期発見パラメータであるフェログラフィーのIs値がの乗とやや高いものの、摩耗粒子の形態観察の結果、マイルドな摩耗状態で発生する微小な摩耗粒子が支配的であること以上のことから判断しています。
報告№109-09136 報告№110-00049 | 分析№109-001160 分析№110-000140 | 110-000140 | 潤滑油および対象設備は継続使用可能な状態にあるものの、以下の対策が必要です。今後は、切削摩耗等の進行を監視するため、定期的に分析を実施し、摩耗の進行状況を確認することを推奨します。
報告№105-6050 報告№106-0472 | 分析№105-01529 分析№106-02717 | 106-02717 | 分析の結果、摩耗の安定が確認され、転がり軸受は継続使用可能な状態にあると判断できるものの、前回同様に摩耗粒子形態観察で異物の噛み込みにより発生する切削粒子、金属接触が厳しい場合に発生するシビア粒子が観察されたことから、摩耗形態は切削摩耗と凝着摩耗が混在していることが確認できました。今後更に摩耗が進行し、転がり軸受の寿命の指標となるフレーキングに進展することが懸念されるため、ヶ月後に再度分析を実施し、摩耗の進行状況を確認されることを推奨します。これらのことは、前回に比較して、計数汚染度は等級に変化がなく、D－SOAPの鉄濃度が増加したこと異常摩耗の早期発見パラメータであるフェログラフィーのIs値がの乗とやや高く、摩耗粒子形態観察の結果、異物の噛み込みにより発生する切削粒子、金属接触が厳しい場合に発生するシビア粒子が観察されたこと以上のことから判断しました。
報告№105-0052 報告№105-0052 | 分析№105-00372 分析№105-00372 | 105-00372 | 分析の結果、全てのデータが良好であることから、この油は継続使用可能であり、潤滑状態も正常と判断します。は良好と判断します。粘度は良好と判断します。粘度はmm/sと新油値mm/sに比較して、粘度変化率は-％で、当社推奨の管理限界値である±％以内にあり、良好と判断します。水分は良好と判断します。水分はppmと当社推奨の管理限界値の以下であり、良好と判断します。全酸価は良好と判断します。全酸価は.mgKOH/gと当社推奨の管理限界値の.mgKOH/g以内にあり、良好と判断します。IRの結果、良好と判断します。IRの結果、油劣化の兆候を示すカルボン酸の吸収が確認されていないことから、良好と判断します。は良好と判断します。計数汚染度は良好と判断します。計数汚染度はNAS級と当社推奨の管理限界値のNAS級以内であり、良好と判断します。重量汚染度は良好と判断します。重量汚染度は.mg/mlと当社推奨の管理限界値のmg/ml以内であり、良好と判断します。機器の潤滑状態機器の潤滑状態は正常と判断します。SOAPの結果は良好です。SOAPの結果、錫がppm、油の添加剤成分であるリンがppm検出されました。D－SOAPの結果は良好です。D－SOAPの結果、鉄が、銅が、外部から混入したと思われるカルシウムが検出されました。フェログラフィーの結果は良好です。異常摩耗の早期発見パラメータであるフェログラフィーのIs値が.と良好の範囲にあり、潤滑状態は良好と判断します。
|  | 113-002510 | フェログラフィーで観察された代表的な摩耗粒子は以下の通りです。正常な摩耗粒子・潤滑状態が正常なマイルド摩耗により発生。
報告№107-4530 報告№107-0347 | 分析№107-01164 分析№107-01827 | 107-01827 | 濾過前の試料油を分析した結果、全てのデータが良好でした。尚、RBOTが前回に比較し、min上昇していました。RBOTが上昇した要因は、更油、補給を実施した仮設タンクで他の軸受油および圧油と混合して濾過を実施した濾過機配管内や仮設タンクなどに油が残留していた以上のことが考えられました。お客様からの情報および採油状況によると、およびではないことから、の可能性が考えられました。今後は、今回のRBOT値によりデータ管理を行います。
報告№109-09136 報告№113-00158 | 分析№109-001160 分析№113-000574 | 113-000574 | グリース中の摩耗粒子を観察した結果、摩耗粒子の形態観察で転がり軸受表面に高い荷重が繰り返し加わり表面剥離したμm前後の疲労摩耗粒子、銅合金が観察され、SOAP-Tの鉄および銅が高濃度でした。これらの粒子が観察された場合、転がり軸受の表面では、マイクロフレーキングと呼ばれる、マイクロピットが発生していると推定されます。観察された摩耗粒子は、流動性の悪いグリース中に含まれているものであるため、今回の結果が転がり軸受の平均的な摩耗であるとは判断しにくいものの、少なくてもマイクロピットが発生していることと、保持器の摩耗が確認されたことから、以下の対策を推奨します。転がり軸受の点検継続使用した場合、摩耗の進行により、振動が増大し、フレーキングに進展することが懸念されるため、念のため、転がり軸受の点検を推奨します。はフェログラフィーおよびSOAP-Tの結果から総合的に判断した結果、点検を前提に傾向監視を実施する必要があると考えます。フェログラフィー【定性分析：摩耗粒子および摩耗形態観察】観察された代表的な摩耗粒子は、以下の通りでした。疲労摩耗粒子・繰返し応力を受けて発生。銅系粒子・保持器の摩耗により発生。Iカップリング発光分光分析【SOAP-T】検出された金属元素から発生箇所を推定すると、以下の通りでした。鉄、鉛、銅、クロム、アンチモン、ニッケル、錫・軸受等リン、亜鉛、カルシウム、バリウム、アルミニウム、ナトリウム、マグネシウム、モリブデン・添加剤、増ちょう剤、外部混入異物銅が比較的高い値でした。転がり軸受の型番から保持器の摩耗であると推定されます。保持器が摩耗した場合、転動体とのギャップが大きくなると共に振動が増大し、摩耗の進行に繋がることが懸念されます。
報告№102-5005 | 分析№102-02133 | 102-02133 | 分析の結果、僅かにメタルの摩耗が確認されたものの、メタルは継続使用可能な状態にあると判断します。但し、フェログラフィーの摩耗粒子形態観察の結果、摩擦熱が高い場合に発生する球状粒子、外部から混入した砂がやや多く見られました。球状粒子は、異常の兆候を示す形態のパラメータで、この摩耗粒子が発生する原因は、一般に、溶接工事、溶接作業などによる溶接スパッタの混入、電食による発生、厳しい金属接触による摩耗、が考えられます。発生原因が、の溶接スパッタの混入であれば、今後増加しないと思われますが、が考えられる場合は、原因を取り除かなければ球状粒子は増加すると考えられますので、ヶ月以内に再度分析を実施し、この球状粒子の増加の有無を確認されることを推奨します。尚、貴社において、過去に同様な事例が軸受損傷に繋がった例がありますので、念のため、主機の起動時、停止時の温度チャートから軸受温度が微妙に変化しているか、いないかの確認をされるよう推奨します。尚、水分濃度がppmと当社推奨の管理限界値内にあるものの、やや高い値です。潤滑油中の水分がを超えて使用した場合、水分の影響で摩耗が促進することがありますし、また、発錆の可能性があります。水分濃度が高い原因は、使用温度が+～-の広範な温度範囲で使用しており、油槽内で結露が発生しているためと考えられます。水分の混入原因を除去することはできませんので、次善の策として、発生した錆を濾過により除去し、錆が軸受摺動面に噛み込み摩耗が進行することを抑えることを推奨します。
報告№109-09136 報告№111-00053 | 分析№109-001160 分析№111-000252 | 111-000252 | 更油からの使用時間をもとに潤滑油の余寿命を評価したところ、潤滑油は次回定検まで使用可能と判断できました。次回定検時に更油を実施しない場合は、酸化安定度を知るための分析を実施し、余寿命を確認することを推奨します。酸化安定度はminであり、当社推奨の管理限界値のmin以上であることから、良好と判断します。
報告№107-4517 報告№107-4521 | 分析№107-00829 分析№107-00970 | 107-00970 | 分析の結果、転がり軸受の寿命の指標となるフレーキングの発生が確認されていないことから、現在のところ、ベアリングは継続使用可能な状態にあると判断します。但し、摩耗粒子形態観察でベアリング転動面や外輪とベアリングケース間で、フレッティングにより発生する赤錆、保持器の摩耗により発生する銅合金が観察されました。今後、摩耗によりギャップが増大することで振動が増大し、フレーキングに進展することが懸念されます。運転時間時間経過後にトライボ診断を実施し、摩耗の進行状況を確認することを推奨します。これらのことは、異常摩耗の早期発見パラメータであるフェログラフィーのIs値が-と良好の範囲にあるものの、摩耗粒子形態観察の結果、フレッティングにより発生する赤錆、保持器の摩耗により発生するμmサイズの銅合金が観察されたことD－SOAPの結果、鉄および銅が検出されたこと以上のことから判断しました。
報告№109-09136 報告№110-00475 | 分析№109-001160 分析№110-002138 | 110-002138 | Iカップリング発光分光分析供試のギヤ油を分析した結果、SOAP／D－SOAPで鉄、銅、錫、リン、カルシウム、アルミニウム、ナトリウムが検出されました。これらの検出された金属元素から発生箇所を推定すると鉄、銅、錫・ギヤ・軸受等リン・オイル添加剤カルシウム、アルミニウム、ナトリウム・外部混入異物であると思われます。このうち、機械部品が摩耗したと思われる元素はのグループです。フェログラフィー異常摩耗の早期発見パラメータとして摩耗粒子を定量化して評価するフェログラフィーのIs値は、の乗と良好の範囲にあるものの、摩耗粒子の形態観察で潤滑状態が正常な場合に発生する摩耗粒子とフレッティングにより発生する赤錆が比較的多く観察されました。潤滑部では、正常なマイルド摩耗と微振動によるフレッティング摩耗が発生していることが分かりました。フレッティングは、軸と内輪内面軸受箱と外輪外面軌道輪と転動体ギヤ歯面の箇所で発生する可能性があります。フレッティング粒子は酸化して硬いため、軸受軌道面やギヤ歯面に噛み込んだ場合はその傷が疲労剥離の起点となり、疲労摩耗へと進展することが想定されます。計数汚染度は当社推奨の管理限界値に到達していました。フィルタ表面の異物観察で鉄錆、砂等が観察されたことから、汚染度が高い要因は、摩耗と外部混入異物の影響と思われます。粘度、全酸価、IRの各データは良好でした。本減速機および潤滑油は継続使用可能な状態にあります。なお、鉄がppm検出されており、この鉄濃度と油量Lから摩耗量を計算した結果、ギヤ歯面の摩耗は.cmとなりました。設備名称から当該試料は遊星歯車機構であると推測されました。遊星歯車は、別紙遊星歯車機構の構造例に示す通り、太陽歯車、内歯車、そして遊星歯車から構成されています。遊星歯車の数は、～個程度が一般的です。仮に個とした場合、遊星歯車と内歯車、遊星歯車と太陽歯車の接触点は合計で箇所となります。遊星歯車機構の構造例今回の情報から油量はLであることが分かりましたが、歯形、モジュール、歯幅、遊星歯車の数が不明でしたので、歯型をハスバ歯車、モジュールを、歯幅をmm、遊星歯車の数をと仮定し、この部分のバックラッシを求めました。その結果、接触点箇所で平均的に摩耗が発生していたと仮定した場合、バックラッシの増加量は分解点検から約時間で.μmと推定することができます。また、最も厳しい状態である摩耗が接触点点に集中していたと仮定した場合は、摩耗による歯面の減肉をμmと推定することができます。今回のように、ギヤの各部を仮定して摩耗による減肉を算出した結果では継続使用可能な状態であることが確認できますが、実機の実際の数値による確認が必要ですので、以下の対策を推奨します。定期的な分析摩耗の進行を監視するため、定期的に分析を実施し、摩耗の進行状況を確認することを推奨します。バックラッシによる評価ギヤ歯面の的確な摩耗状態の判断を行うため、増速機内部の各歯車の構造が確認できる図面、各ギヤの形式、歯形、モジュール、歯数、歯幅、遊星歯車の数等の情報をご提供下さい。最適な採油方法本試料油は、機器停止中に給油口から手動ポンプを使用して油槽中層部から採油されています。機器が停止している状態では、油槽内で撹拌がなくなり固形物が沈降するため、油中汚染度は低くなると推定されます。今後の採油は、極力運転中もしくは停止直後の油槽中層部から実施されることを推奨します。
報告№102-0014 | 分析№102-00128 | 102-00128 | この油は継続使用可能と判断します。粘度は良好と判断します。粘度は.mm/sと新油値mm/sに比較して、粘度変化率は-％で、当社推奨の管理目安である％以内にあり、良好と判断します。水分は良好と判断します。水分はppmと当社推奨の管理目安の以下であり、良好と判断します。全酸価は良好と判断します。全酸価は.mgKOH/gと新油値.mgKOH/g以内にあり、良好と判断します。IRは良好と判断します。IRはチャートに示すように油劣化の兆候を示すカルボン酸は確認されず、良好と判断します。汚染状態がやや悪く、注意が必要です。計数汚染度はNAS級と良好でした。計数汚染度の結果、級と当社推奨の管理限界値のNAS級以内にあり、良好と判断します。重量汚染度はmg/mlと汚染されていました。重量汚染度はmg/mlと当社推奨の管理目安のmg/mlを超え、汚染されていました。機器の潤滑状態軸受メタルには接触した箇所が見られるものの、継続使用可能な状況にあると思われます。尚、より精確に点検時期を予測するため、更油直後から、ヶ月後、ヵ月後、年後、年ヵ月後の年間で回実施されることを推奨します。油中の金属粒子濃度を分析するSOAP及びD-SOAPの結果、軸受メタルの摩耗により発生したと考えられる錫が多く検出されました。D－SOAPの錫濃度ppmと油量リットルとして摩耗量を下式により計算しました。 ・式 .cmとなります。従いまして、下図のような体積をもつ金属片が摩耗した計算となります。この体積を軸受メタルの摩耗面積で割りますと平均的な摩耗深さとなります。メタルの摩耗面積は、当社の経験によれば、摩耗の始まりから一定の間全面積の分の程度になることが確認されています。ご連絡いただきましたメタル表面積の合計mの分のと摩耗体積.cmから平均的な摩耗深さを計算すると、.μmとなります。本試料油の使用期間が年程度使用しており、.μm／年の摩耗速度であることが推定されます。年間摩耗速度が一定であったと仮定すると、年間でμm深さ方向に摩耗していると考えることが出来ます。一般的にメタルの表面粗さはsと考えると、メタル表面粗さの分の程度の部分が摩耗したこととなり、軸受は継続使用可能な状況にあると考えること出来ます。摩耗の過酷度を示すフェログラフィーのIs値が.と良好の範囲にあり、且つ、観察された摩耗粒子は、正常な潤滑状態で発生するμm未満の小さな粒子が支配的であることから、マイルドな摩耗状態であることが確認されました。
報告№108-0030 報告№108-0030 | 分析№108-00145 分析№108-00147 | 108-00147 | 、軸受の潤滑状態を確認する。今回の採油は、対象設備の停止中に排油口から実施しているため、油循環中に採油した場合に比較し、油中粒子の沈降の影響を受け、分析データが高濃度に出る可能性があります。今回の分析は以上のことを踏まえて結果を検討しました。分析の結果、異常摩耗の早期発見パラメータであるフェログラフィーのIs値が高いの乗となっていました。摩耗粒子の形態観察の結果、外部から混入したと思われる鉄錆、砂等が多く観察されました。更にD－SOAPで鉄検出されたことから、Is値が高い要因は、採油の影響によるものと考えられました。今回の採油は対象設備の停止中に排油口から採油を実施しているため、これらの異物は、排油口配管内部に残留していた汚染物が検出された可能性が高いと思われます。但し、観察された摩耗粒子は、粒子濃度が高めになる箇所からの採油であるにもかかわらず、正常な潤滑状態下で発生した摩耗粒子が支配的であることから、対象設備の潤滑状態は正常な状態にあると判断します。一方、を示すIRは良好の範囲にあることから、この油は継続使用可能と判断します。尚、上述しましたように、今回の採油は停止中の採油であるため、運転中の採油に比較して染度は高目に出ている可能性があります。次回採油のタイミングは、粒子の沈降の影響を極力抑え、油中粒子が均一な分散状態に近い状態で採油が実施できるように、対象設備の運転中、または停止直後に採油を実施されることを推奨します。
報告№102-0129 | 分析№102-00987 | 102-00987 | 本機器のトライボ診断するためには、摩耗の進行状況を検討する必要があります。摩耗の進行状況を考慮するためには、設備油量、軸受種類、軸受サイズ、回転数、軸受の使用時間、現在使用している潤滑油の使用時間の情報が必要ですが、今回の診断では、これらの情報が不足しており、これらのことを考慮した診断が困難ですから、診断は、採油時点での潤滑状態を確認することのみとしました。又、今回の採油が、機器停止から日間経過しているため、摩耗粒子は沈降し油槽底部に沈降していると思われます。したがって、本サンプルは、摩耗粒子が均一に分散している状態で採油した時よりも低濃度な状態になっていると考えられます。尚、機器の情報をご提供いただく際には、図面もお願い致します。分析の結果、フェログラフィー、SOAP／D－SOAPを除く項目は良好でした。フェログラフィーの結果、異常摩耗を早期に発見できるパラメータであるIs値がと良好の範囲にあるものの、摩耗粒子の形態観察の結果、硬い砂、鉄錆等の異物や摺動面の微小突起部の噛み込みにより発生する切削粒子、軽度の金属接触により発生するラビング粒子が見られました。切削粒子が発生する摩耗形態は切削摩耗と呼び、軸受摺動面には線状の損傷が発生します。したがって、軸受摺動面における摩耗形態は、切削摩耗により軸受表面に線状傷が発生し、その傷の影響で、軽度の金属接触が発生しラビング粒子が発生しているものと考えられます。以上のことから、軸受摺動面には線状の損傷が発生し、微小な領域で金属同士の接触が発生していると考えられます。但し、上記に示した通り、低濃度な部分を採油していること、及び、摩耗の進行状況を検討するための情報が不足しているため、損傷の程度を検討することができませんでした。尚、潤滑を示す粘度、水分、全酸価、IRの各データが良好であることから、この油は継続使用可能と判断します。
報告№108-0235 報告№108-0235 | 分析№108-01710 分析№108-01710 | 108-01710 | 分解点検時に抜油した油が黒化していたため、特急で分析を実施した。分析結果から運転再開後の再分析を推奨した。分解点検試運転後に再分析を実施し、、汚染度、軸受の潤滑状態を確認する。分析の結果、計数汚染度はNAS級以上と当社推奨の管理限界値を超えていました。また、異常摩耗の早期発見パラメータであるフェログラフィーのIs値がやや高いの乗となっていました。観察された摩耗粒子は、異物の噛み込みにより発生する切削粒子、金属接触が厳しい場合に発生するシビア粒子、外部から混入したと思われる砂等がやや多く観察され、フィルタ表面の異物観察でも鉄錆、砂等が多く観察されました。摩耗形態は切削摩耗と凝着摩耗が混在していたことが判りました。また、SEM・XMAで粒子を詳細に観察した結果、摩耗粒子の材質は、鉄、マンガンを含む粒子が多く観察され、中には錫を含む粒子も観察されました。D－SOAPで鉄、銅、メタルの主成分である錫が検出されたことから、汚染度が高い要因は、以下の要因が考えられました。主軸および軸受メタルの摩耗軸受台金とペデスタル間の摩耗銅を使用した箇所の摩耗外部混入異物今回、更油後の試料油であり、軸受メタルは継続使用していることから、前回と今回の錫濃度を積算する必要があります。メタルの摩耗深さを前回のD－SOAPの錫濃度と今回の錫濃度を積算した.ppmと、油量Lから算出した結果、平均的な摩耗深さは、.μmでした。一般的に、軸受メタルの表面粗さをsとすると、軸受表面の摩耗は負荷側に比較して比較的軽微であり、現在のところは、継続使用が可能であると判断できました。しかし、観察された摩耗粒子の形態は、切削摩耗、凝着摩耗が混在しており、特に切削摩耗は異物が混入していない状態に比較して、摩耗進行速度が速く注意が必要です。銅を使用した箇所を確認すると共に、油槽内を清掃し、清浄な油を更油されることを推奨します。一方、を示す粘度、水分、全酸価、IR、RBOTの各データは良好の範囲にあることから、この油は継続使用可能と判断します。
報告№103-8070 報告№103-8070 | 分析№103-01449 分析№103-01449 | 103-01449 | 本試験は減速機部で異音が確認されているため、定検に入る前に潤滑油を分析し、潤滑状態を確認することを目的としました。分析の結果、ギヤ歯面に硬い異物の噛み込みにより発生した傷が若干発生していると思われますが、継続使用可能な状態にあると判断します。このことは、SOAP／D-SOAPでギヤの摩耗により発生する鉄が検出され、フェログラフィーの摩耗粒子形態観察の結果、硬い異物の噛み込みにより発生した切削粒子やギヤの微小な疲労摩耗により発生する摩耗粒子が僅かに見られるものの、異常摩耗の早期発見パラメータであるIs値がの乗と良好の範囲にあることから判断しました。尚、バックラッシの増加量を分析結果から計算できますので、ギヤの形式、歯形、モジュール、歯数、歯幅をお知らせ下さい。計算結果をご報告いたします。本試料油は継続使用可能と判断します。粘度は良好と判断します。粘度はmm/sと当社推奨の管理限界値内にあり、継続使用可能と判断します。水分は良好と判断します。水分はppmと管理限界値の以下にあり、良好と判断します。全酸価は良好と判断します。全酸価はmgKOH/gと新油値mgKOH/gに比較して、mgKOH/g上昇しているものの、IRの結果、油劣化の兆候を示すカルボン酸が確認されていないことから、継続使用可能と判断します。IRは良好と判断します。IRはチャートに示すように、油劣化の兆候を示すカルボン酸の吸収が確認されず、新油のIRパターンに差異が確認されないことから、継続使用可能な状態にあると判断します。RBOTは良好と判断します。RBOTはminと管理限界値のmin以上にあり、良好と判断します。計数汚染度、重量汚染度、共に良好と判断します。計数汚染度は良好と判断します。計数汚染度はNAS級と当社推奨の管理限界値のNAS級以内にあり良好と判断します。重量汚染度は良好と判断します。重量汚染度はmg/mlと比較的清浄でした。機器の潤滑状態フェログラフィーの結果、ギヤ歯面に若干疲労摩耗により発生した傷が発生していると思われますが、継続使用可能な状態にあると判断します。SOAPは良好と判断します。SOAPの結果、ギヤの摩耗により発生した鉄が若干検出されていますが、良好の範囲にあると判断します。尚、ケイ素がppm検出されました。今回分析を実施した他号機に比較して、桁大きな数値になっており、このケイ素は潤滑油の添加剤消泡剤ではなく、シリコングリース等のケイ素を多く含む異種油の混入によるものと考えられました。D－SOAPの結果、鉄が検出されました。D－SOAPの結果、摩耗により発生する鉄が僅かに検出されました。フェログラフィーの結果、硬い異物の噛み込みにより発生した切削粒子が比較的多く見られました。フェログラフィーの結果、硬い異物の噛み込みより発生した切削粒子が、ギヤ歯面に疲労摩耗により発生したラミナー粒子、チャンク粒子、外部から混入した砂、鉄錆等の異物が見られるものの、観察された粒子数は少なく継続使用可能な状態にあると判断します。又、転がり軸受の軌道面のフレーキングにより発生した粒子は確認されず、軸受も継続使用可能な範囲にあると判断します。
報告№109-09061 報告№109-09061 | 分析№109-000630 分析№109-000630 | 109-000630 | 、汚染度、軸受の潤滑状態を確認する。汚染度および軸受の潤滑状態分析の結果、計数汚染度が当社推奨の管理限界値に到達していることが分かりました。異常摩耗の早期発見パラメータであるフェログラフィーのIs値がの乗と高く、潤滑状態がやや厳しい状態にあることが分かりました。摩耗粒子の形態観察で観察された粒子は、異物の噛み込みにより発生する切削粒子、局部的に高圧・高温となる場合に発生するフリクションポリマが観察されたことから、潤滑状態がやや厳しいのは切削摩耗とフリクションポリマが発生しているためと推定されました。観察された摩耗粒子の中でも切削摩耗は、異物が混入していない状態に比較して、摩耗進行速度が速いことから、今後の管理には注意が必要です。転がり軸受で切削摩耗が発生した場合、切削摩耗により生じた軌道面の損傷が起点となって転がり軸受の寿命となるフレーキングに進展し、寿命が分の程度に低下することも知られています。今回の採油でほぼ全量更油されており切削摩耗を引き起こしている異物は取り除かれている場合もありますが、念のため、再度分析を実施し摩耗の進行状況を確認することを推奨します。ミリポアフィルタの表面観察では、金属片、鉄錆、砂等が多く観察されていることと、SOAPでケイ素、D－SOAPで鉄が検出されたことから、汚染度が高い要因は、摩耗粒子と外部混入異物の影響と考えられます。再分析の時期を理論的に求めたところ、最短で約時間となります。この時間は、油中汚染物が均一になるために必要とする時間であり、この時間を経過すれば、油が入れ替わっていても再分析の結果から状態の傾向を確認することが可能となります。そのため、試運転などで数時間の運転が可能であれば、より的確に状況が確認できますので再分析を推奨します。フリクションポリマフリクションポリマは、タービン油が軸受摺動面で高圧下に押し込められ、高圧状態になると同時に、圧縮熱も発生して高温状態にもなり、その結果、潤滑油が重合して発生することが知られています。そのため、高温高圧状態が継続した場合、潤滑油は劣化する場合があります。今回は、更油からヶ月経過していても、油劣化の進行が確認されていませんので直ちに対策を検討する必要はありませんが、今後、使用時間を延長する場合は、定期的な分析を行い、劣化の進行程度を把握する必要があります。ケイ素の検出ケイ素がppm検出されています。一般に、潤滑油中からケイ素が検出された場合の原因として、油の消泡剤として使用されるシリコン系の添加剤が検出されるフェログラフィーおよびフィルタ表面の異物観察で砂が多く観察され、これが検出されるシリコングリースをシール部に塗布している場合、このシリコングリースが潤滑油に混入して検出されるなどが挙げられますが、今回の原因は、フィルタで砂が観察されたことから、～の可能性が考えられます。およびについては、分析結果では確認することが出来ませんので、原因を絞込むため、消泡剤の投与をしていないか、また、シリコングリースを使用している箇所があるかについてご確認下さい。を示す粘度、水分、全酸価、IR、RBOTの各データは良好の範囲にあることから、この油は継続使用可能と判断します。
|  | 112-002239 | 潤滑油および対象設備は継続使用可能な状態にあると判断します。但し、今後も摩耗の進行を傾向監視するため、以下の対策を推奨します。摩耗進行の監視クランクメタル、ピストンリングなどの摩耗の進行を監視するために、定期的に分析を実施し、進行状況を確認されることを推奨します。はフェログラフィーおよびSOAPの結果から総合的に判断した結果、やや厳しい状態にあると考えられます。フェログラフィー【定量分析：Is値】Is値は異常摩耗の早期発見パラメータのつで、摩耗粒子を定量化するために用います。前回に比較してIs値はの乗から変化はないものの、やや高い値でした。フェログラフィー【定性分析：摩耗粒子および摩耗形態観察】分析結果から比較的多く観察された粒子は、以下の通りでした。正常な摩耗粒子・潤滑状態が正常なマイルド摩耗により発生。フリクションポリマ・局部的に高圧・高温となる場合に発生。観察された摩耗粒子の中でもフリクションポリマは、注意が必要です。フリクションポリマは、潤滑油が摺動面に押し込められ高圧状態になると同時に、圧縮熱により高温状態になった結果、基油自身が重合反応を起こし生成することが知られています。そのため、高圧高温状態の解消がなされなければ、潤滑油の劣化が進行し、粘度上昇に因る潤滑異常に進展する場合があります。Iカップリング発光分光分析【SOAP】検出された金属元素から発生箇所を推定すると、以下の通りでした。鉄・エンジン部品リン、亜鉛、カルシウム、マグネシウム・添加剤アルミニウム、ナトリウム・外部混入異物粘度、水分、塩基価、IR酸化度の各データは良好でした。
報告№109-09136 報告№113-00226 | 分析№109-001160 分析№113-000866 | 113-000866 | 潤滑油は継続使用可能な状態にあると判断します。粘度、全酸価、IR、RBOTの各データは良好でした。尚、RBOTは新油値に比較して大きな値であり減少傾向は確認されませんでした。このことから、酸化防止剤の消耗は確認されず、この油は継続使用可能な状態にあると判断できました。水分は良好でした。
報告№109-09136 報告№112-00091 | 分析№109-001160 分析№112-000295 | 112-000295 | 潤滑油は継続使用可能な状態にあると判断します。但し、IRの結果から異種油の混入または油名の誤りの可能性がありますので、以下の対策を推奨します。異種油の混入の有無、油名を再確認することを推奨します。粘度、全酸価、RBOTの各データは良好でした。IRIRの結果、新油のIRスペクトルと一致しない箇所が確認されたことから、異種油の混入または油名の誤りなどが考えられます。油の余寿命は、使用油の使用期間または使用時間が不明であったため、ご依頼の油の余寿命に関する検討は行えませんでした。ただし、分析の結果で新油値がminであったことから、使用期間を仮にヶ月間と仮定すれば余寿命は十二分にあると言えます。可能であれば、使用期間、あるいは使用時間の情報をご提供下さい。水分は良好でした。
報告№109-09136 報告№112-00360 | 分析№109-001160 分析№112-001418 | 112-001418 | 軸受は継続使用可能な状態にあると判断します。但し、油中の汚染度が高いことから、今後も摩耗の進行を傾向監視するため、以下の対策を推奨します。濾過および更油油中の汚染度が高いことから、観察された摩耗粒子や異物等が軌道面に噛み込み摩耗が進行することが懸念されるため、濾過および更油を推奨します。はフェログラフィーおよびSOAP／D-SOAPの結果から総合的に判断した結果、正常な状態にあると考えられます。フェログラフィー【定量分析：Is値】Is値は異常摩耗の早期発見パラメータのつで、摩耗粒子を定量化するために用います。前回に比較してIs値はのマイナス乗からマイナス乗と良好の範囲にあり、低い値でした。フェログラフィー【定性分析：摩耗粒子および摩耗形態観察】分析結果から比較的多く観察された粒子は、以下の通りでした。正常な摩耗粒子・潤滑状態が正常なマイルド摩耗により発生。Iカップリング発光分光分析【SOAP／D-SOAP】検出された金属元素から発生箇所を推定すると、以下の通りでした。リン・添加剤カルシウム、ナトリウム・外部混入異物前回に比較して計数汚染度はNAS級からNAS級にランク上昇し、当社推奨の管理限界値に到達していました。フィルタ表面の異物観察で鉄錆、砂等が観察されたことから、汚染度が高い要因は、外部混入異物の影響と思われます。分析結果計数汚染度は当社推奨の管理限界値に到達していました。計数汚染度計数汚染度はNAS級と当社推奨の管理限界値のNAS級に到達していました。重量汚染度は.mg/mlと当社推奨の管理限界値のmg/ml以下にあり、良好と判断します。は正常と判断します。SOAPSOAPの結果、摩耗により発生する鉄が検出されていないことから、良好と判断します。D-SOAPD-SOAPの結果、摩耗により発生する鉄が検出されていないことから、良好と判断します。フェログラフィー異常摩耗の早期発見パラメータであるフェログラフィーのIs値がのマイナス乗と良好の範囲にあることから、摩耗状態は正常と判断します。
報告№103-0299 | 分析№103-02779 | 103-02779 | トライボ診断を実施した結果、フェログラフィーを除く項目は良好でした。フェログラフィーの結果、摩耗粒子形態に摩擦熱が高い場合に発生する球状粒子が観察されました。球状粒子は、異常の兆候を示す形態のパラメータで、この摩耗粒子が発生する場合、潤滑状態に注意が必要です。異常摩耗の早期発見パラメータであるIs値がのマイナス乗と良好の範囲にあるため正常な潤滑状態の範囲です。球状粒子の発生は、溶接工事、溶接作業などによる溶接スパッタの混入、電食による発生、厳しい金属接触による摩耗、が考えられます。発生原因が、の溶接スパッタの混入であれば、今後増加しないと思われますが、が考えられる場合は、原因を取り除かなければ球状粒子は増加すると考えられますので、～ヶ月後に再度分析を実施し、球状粒子の増加の有無を確認されることを推奨します。念のため、主機の起動時、停止時の温度チャートから軸受温度が微妙に変化しているか、いないかの確認をされるよう推奨します。尚、本試料油の採油が、機器停止から時間経過した時点で油タンク上層部から実施されており、摩耗粒子濃度の低い部分を採取した可能性があります。この場合、異常な状態を見逃してしまう恐れがありますので、次回分析は油循環中に油タンク中層部から吸引ポンプを使用して行う必要があります。
報告№108-0250 報告№108-0250 | 分析№108-01812 分析№108-01813 | 108-01813 | 、汚染度、軸受の潤滑状態を確認する。今回の採油は、対象設備の停止中に排油口から実施しているため、油循環中に採油した場合に比較し、油中粒子の沈降の影響を受け、分析データが高濃度に出る可能性があります。今回の分析は以上のことを踏まえて結果を検討しました。【軸受の潤滑状態】分析の結果、計数汚染度がNAS級と当社推奨の管理限界値に到達していました。また、異常摩耗の早期発見パラメータであるフェログラフィーのIs値が高いの乗となっていました。摩耗粒子の形態観察で異物の噛み込みにより発生する切削粒子、金属接触が厳しい場合に発生するシビア粒子がやや多く観察されました。更にD－SOAPで鉄、銅、錫が検出されたことから、汚染度が高い要因は、摩耗と外部から混入した異物によるものと考えられました。観察された摩耗粒子から判る摩耗形態は、切削摩耗と凝着摩耗であり、これらの形態が混在していると考えられました。特に切削摩耗は異物が混入していない状態に比較して、摩耗進行速度が速く注意が必要で、今後さらに摩耗が進行する場合がありますので、運転再開後ヶ月以内に再度分析を実施し、摩耗の進行状況を確認することを推奨します。尚、銅を使用した箇所の摩耗が確認されたため、銅を使用した箇所がないかを確認し、摩耗箇所を特定することを併せて推奨します。【】を示す粘度、水分、全酸価、IRの各データは良好の範囲にあることから、この油は継続使用可能と判断します。【採油について】上述しましたように、今回の採油は停止中の採油であるため、運転中の採油に比較して汚染度は高目に出ている可能性があります。採油は、粒子の沈降の影響を少なくすることが重要であり、そのため油中粒子が均一な分散状態で実施されることを併せて推奨します。
報告№101-0045 | 分析№101-00417 | 101-00417 | グリースの硬さを示すちょう度の結果、と新グリース値のに比較して、上昇し、軟化していると考えられました。ベアリングの内輪、外輪、転動体の間で繰返しせん断を受け、グリース中の石けん分が切断され、軟化したことが考えられます。通常、ちょう度は、新グリース値±以内で使用すること推奨します。但し、今回比較した新グリース値は、カタログ値を使用していますので、若干増減する場合があります。又、全酸価も新グリースと比較する必要がありますので、貴設備で補充用に使用しているグリースをご提供くださいますようお願い申し上げます。一方、ベアリングの摩耗状態を確認するため、フェログラフィー、SOAP／D－SOAPを実施しました。フェログラフィーの結果、観察された摩耗粒子は、μm以下と小さく、比較的マイルドな摩耗状態であったと考えられました。又、ベアリングの寿命の指標とされているフレーキングにより発生した摩耗粒子は見られていないことから、ベアリングは継続使用可能な状況にあると考えます。
報告№105-0223 報告№105-0223 | 分析№105-01498 分析№105-01498 | 105-01498 | 分析の結果、全てのデータが良好であることから、本試料油は継続使用可能であり、軸受の潤滑状態も正常と判断します。但し、SOAPの結果、銅がppm検出されました。銅を使用した部分の溶出が発生していると考えられます。この溶出は検出された亜鉛系添加剤の成分と銅が反応し、溶出することが知られています。銅濃度は別紙鉱油の酸化に対する金属触媒の影響に示すように銅濃度が増加すると酸化速度が速まりますので、酸化劣化の進行状況を油分析により監視されることを推奨します。この油は継続使用可能と判断します。粘度は良好と判断します。粘度はmm/sと管理限界値以内にあり、良好と判断します。水分は良好と判断します。水分はppmと管理限界値の以下にあり、良好と判断します。全酸価は良好と判断します。全酸価はmgKOH/gと新油データのmgKOH/g以内にあり、良好と判断します。IRは良好と判断します。IRの結果、油劣化の兆候を示すカルボン酸の吸収が確認されていないことから、継続使用可能な状態にあると考えられます。計数汚染度、重量汚染度、共に良好と判断します。計数汚染度は良好と判断します。計数汚染度はNAS級と当社推奨の管理限界値のNAS級以内にあり、良好と判断します。重量汚染度は良好と判断します。重量汚染度は.mg/mlと当社推奨の管理限界値のmg/ml以内にあり、良好と判断します。機器の潤滑状態フェログラフィーの結果、異常摩耗の早期発見パラメータであるIs値が.と良好の範囲にあり、潤滑状態は良好と判断します。SOAPの結果、銅が検出されました。SOAPの結果、油の添加剤成分であるリン、亜鉛が検出されました。一方、銅が検出されました。銅を使用した部分の溶出が発生していると考えられます。この溶出は検出された亜鉛系添加剤の成分と銅が反応し、溶出することが知られています。銅濃度は別紙鉱油の酸化に対する金属触媒の影響に示すように銅濃度が増加すると酸化速度が速まりますので、酸化劣化の進行状況を油分析により監視されることを推奨します。D－SOAPの結果、良好と判断します。D－SOAPの結果、摩耗により発生する鉄、外部から混入したと思われるカルシウム、ナトリウムが検出されました。フェログラフィーの結果、継続使用可能な状態にあると判断します。フェログラフィーの結果、異常摩耗の早期発見パラメータであるIs値が.と良好の範囲にあることから、継続使用可能な状態にあると判断します。
報告№108-6503 報告№108-6502 | 分析№108-00050 分析№108-00047 | 108-00047 | 今回の採油は、機器停止中に廃油口から実施しているため、油循環中に採油した場合に比較し、油中粒子の沈降の影響を受け、分析データが高濃度に出る可能性があります。今回の分析は以上のことを踏まえて結果を検討しました。分析の結果、計数汚染度がNAS級とやや高い値でした。異常摩耗の早期発見パラメータであるフェログラフィーのIs値がの乗と高く、摩耗粒子の形態観察で異物の噛み込みにより発生する切削粒子、金属接触が厳しい場合に発生するシビア粒子、局部的に高圧・高温となる場合に発生するフリクションポリマが多く観察されたことから、摩耗形態は切削摩耗と凝着摩耗が混在しており、局部的に面圧の高い箇所があることが分かりました。摩耗形態の中でも切削摩耗は異物が混入していない状態に比較して、摩耗進行速度が速く、転がり軸受の寿命を分の程度に低下させることが知られているため、注意が必要です。今後、転がり軸受の寿命の指標となるフレーキングに進展することと油劣化が進行することが懸念されるため、ヶ月後に再度分析を実施し、油劣化および摩耗の進行状況を確認することを推奨します。尚、上述しましたように、今回の採油は停止中の採油であるため、循環中の採油に比較してデータが高目に出る可能性があります。これは、運転中の採油であったなら今回データより低い値になることが考えられます。次回採油は、粒子の沈降の影響を極力抑え、油中粒子が均一な分散状態に近い状態で採油が実施できるように、主機運転中、または停止直後に採油を実施されることを推奨します。
報告№109-09447 報告№109-09447 | 分析№109-002793 分析№109-002793 | 109-002793 | 分析の結果、全ての分析項目の値が当社推奨の管理基準値を満たしており、新油分析値との比較結果も問題となる値はありませんでした。結論油は継続使用可能な状態であり、潤滑状態も正常であったものと判断します。特性低下特性低下に係るパラメータの分析結果は良好と判断します。粘度粘度はmm/sと新油値mm/sに対する粘度変化率は+％で、当社推奨の管理限界値である±％以内にあり、良好と判断します。全酸価添加タービン油については、当社では管理限界値を設定しておらず、新油分析値との比較及び他の分析項目の結果より全酸価の状態判断を行います。その結果、全酸価は.mgKOH/gと新油値.mgKOH/gに比較して変化はなく、良好と判断します。汚染に係るパラメータの分析結果は良好と判断します。水分はであり、当社推奨の管理限界値の以下であることから、良好と判断します。汚染粒子数はNAS級であり、当社推奨の管理限界値のNAS級以内であることから、良好と判断します。摩耗運転中における潤滑状態は正常であったものと判断します。異常摩耗の早期発見パラメータであるフェログラフィーのIs値がのマイナス乗と当社基準値と比較して良好の範囲にあったことから、潤滑箇所の潤滑状態は正常と判断します。
報告№107-0366 報告№108-0316 | 分析№107-01900 分析№108-02191 | 108-02191 | 濾過前の試料油を分析した結果、粘度が.mm/sと新油のmm/sに比較して、粘度変化率は+％で、やや不良領域にありました。現在、ISOVGからISOVGに移行しているため異常ではなく、本試料油は継続使用可能と判断します。
報告№109-09136 報告№113-00280 | 分析№109-001160 分析№113-001082 | 113-001082 | 油の劣化は確認されなかったため、継続使用可能な状態にあると判断します。但し、油中の汚染度が高いことから、今後、異物がギヤ歯面や軸受軌道面に噛み込み、摩耗が進行することが懸念されるため、に示す対策を推奨します。減速機減速機は継続使用可能な状態にあると判断します。但し、将来的な摩耗進行の有無を確認するためにも傾向監視を継続することが有効です。定期的な分析今後懸念される疲労摩耗や切削摩耗の進行を監視するため、定期的に分析を実施することを推奨します。最適な採油方法本試料油は、機器停止中にドレンから採油されているため、分析データが高濃度に出ていると推定されます。正確なデータによる診断を行うためにも、今後の採油は、極力運転中もしくは停止直後の油槽中層部から実施されることを推奨します。はフェログラフィーおよびSOAP/D-SOAPの結果から総合的に判断した結果、継続使用は可能ですが、今後の機器の機能を確認するためにも傾向管理が有用と考えます。フェログラフィー【定量分析：Is値】Is値は異常摩耗の早期発見パラメータのつで、摩耗程度を定量化するために用います。前回に比較してIs値はの乗から乗に上昇し、やや高い値でした。フェログラフィー【定性分析：摩耗粒子および摩耗形態観察】分析結果から比較的多く観察された摩耗粒子は、以下の通りでした。疲労摩耗粒子・繰返し応力を受けて発生。Iカップリング発光分光分析【SOAP／D-SOAP】検出された金属元素から発生箇所を推定すると、以下の通りでした。鉄、銅、クロム、錫、亜鉛・ギヤ、軸受等リン・添加剤カルシウム、バリウム、アルミニウム、ケイ素、ナトリウム・外部混入異物計数汚染度は、前回に比較してNAS級以上からNAS級とランク低下したものの、当社推奨の管理限界値を超えていました。フィルタ表面の異物観察で金属片、鉄錆、砂等が観察されたことから、汚染度が高い要因は、摩耗と外部混入異物の影響と思われます。前回同様に粘度、水分、酸価、IRの各データは良好でした。
報告№109-09136 報告№112-00092 | 分析№109-001160 分析№112-000317 | 112-000317 | ストレーナ空気抜弁から採油したにも関わらず、汚染度の分析データは清浄でした。このことから、軸受および潤滑油は継続使用可能な状態にあると判断します。但し、今後も摩耗の進行を傾向監視するため、以下の対策を推奨します。定期的な分析凝着摩耗と疲労摩耗の進行を監視するため、定期的に分析を実施し、分析データによる摩耗の進行状況を確認することを推奨します。最適な採油方法本試料油は、機器停止中にストレーナ空気抜弁から採油されています。機器が停止している状態では、別紙油中粒子の沈降の影響に示すように油槽内で撹拌がなくなり固形物が沈降するため、油中汚染度は高くなると推定されます。今後の採油は、極力運転中もしくは停止直後の油槽中層部から実施されることを推奨します。フェログラフィーIs値は異常摩耗の早期発見パラメータのつで、摩耗粒子を定量化するために用います。今回のIs値はの乗であり、潤滑状態はやや厳しいと判断できます。摩耗粒子の形態で比較的多く観察された粒子は、潤滑状態が正常な場合に発生する摩耗粒子金属潤滑部が局部的に油膜切れを起して発生するシビア粒子繰返し応力を受けて発生する疲労摩耗粒子局部的に高圧・高温となる場合に発生するフリクションポリマでした。これらの摩耗粒子が観察された場合、潤滑部で発生している摩耗形態は、正常なマイルド摩耗潤滑状態がやや厳しい凝着摩耗疲労による疲労摩耗であり、そして局部的ではあるものの高圧・高温の箇所が発生していることも分かります。フリクションポリマは、潤滑油が軌道面に押し込められ高圧状態になると同時に、圧縮熱により高温状態になった結果、基油自身が重合反応を起こし生成することが知られています。そのため、高圧高温状態の解消がなされなければ、潤滑油の劣化が進行し、粘度上昇に因る潤滑異常に進展する場合があります。Iカップリング発光分光分析【SOAP-T】検出された金属元素は、SOAP-Tの結果表に示すように、鉄、ニッケル、リン、亜鉛、カルシウム、アルミニウム、ナトリウム、モリブデンでした。検出された金属元素から発生箇所を推定すると鉄、ニッケル、亜鉛・軸受等リン、モリブデン・オイル添加剤カルシウム、アルミニウム、ナトリウム・外部混入異物であると思われます。このうち、機械部品が摩耗したと思われる元素はのグループです。尚、SOAPでダフニースーパーギヤに添加剤として含まれているリンが検出されませんでした。リンが検出されない要因は、油名が違うか、或いは、リンが消耗した可能性が考えられます。IRの結果、新油とスペクトルが一致したことから、今回はリンが消耗したと推定されます。このリンは、極圧添加剤の成分であり、リン濃度の低下は極圧添加剤が消耗していることを示します。今後、軌道面で金属同士が接触して発生する凝着摩耗が発生し、軸受の摩耗速度が加速することが懸念されます。計数汚染度は良好でした。粘度、水分、酸価、IRの各データは良好でした。
報告№106-0219 報告№106-0219 | 分析№106-01238 分析№106-01238 | 106-01238 | 分析の結果、ギヤ歯面、転がり軸受の軌道面ではマイルドな状態で摩耗が進行していることが確認されたことから、継続使用可能な状態にあると判断します。これらのことは、SOAP／D-SOAPでギヤ、転がり軸受の摩耗により発生する鉄が検出されたものの、フェログラフィーの摩耗粒子形態観察の結果、ギヤ歯面、転がり軸受の微小なマイルドな摩耗粒子が多く観察されたこと以上のことから判断しました。尚、バックラッシの増加量を分析結果から計算できますので、構造が確認できる図面、ギヤの形式、歯形、モジュール、歯数、回転数、増速比、歯幅をお知らせ下さい。計算結果をご報告いたします。油の劣化状況をより精密に判定するには新油との比較が必要ですが、カタログ値から判定した結果、粘度、水分、IRが良好の範囲にあることから継続使用可能な状態であると考えられます。今後、油劣化の予測を行う場合、新油データが必要ですので、現在使用している貴社保有の新油をご提供下さい。粘度は良好と判断します。粘度は.mm/sと管理限界値以内にあり、良好と判断します。水分は良好と判断します。水分は.ppmと管理限界値の以下にあり、良好と判断します。全酸価は判定できませんでした。全酸価はmgKOH/gでした。新油データが当社データベースになかったため、判定できませんでした。全酸価は新油データとの比較管理が必要ですので、現在使用している新油を分析し、そのデータを基準に管理することを推奨します。IRは良好と判断します。IRはチャートに示すように、油劣化の兆候を示すカルボン酸の吸収が確認されていないことから、継続使用可能な状態にあると考えられます。但し、このIRも全酸価同様に新油データとの比較による判断が必要ですので、現在使用している新油を分析することを推奨します。計数汚染度は良好と判断します。計数汚染度は良好と判断します。計数汚染度はNAS級と当社推奨の管理限界値のNAS級以内にあり良好と判断します。重量汚染度はmg/mlでした。重量汚染度はmg/mlでした。機器の潤滑状態フェログラフィーの結果、異常摩耗の早期発見パラメータであるIs値がと良好の範囲にあり、ギヤ歯面、転がり軸受の軌道面ではマイルドな状態で摩耗が進行していることから、継続使用可能な状態にあると判断します。SOAPの結果、鉄が検出されました。SOAPの結果、摩耗により発生した鉄が検出されました。又、油の添加剤成分であるリン、カルシウムが検出されました。D－SOAPの結果、鉄が検出されました。D－SOAPの結果、摩耗により発生する鉄が検出されました。フェログラフィーの結果、ギヤ及び転がり軸受は継続使用可能な状態にあると判断します。フェログラフィーの結果、異常摩耗の早期発見パラメータであるIs値がと良好の範囲にあり、ギヤ歯面、転がり軸受の軌道面ではマイルドな状態で摩耗が進行していることから、継続使用可能な状態にあると判断します。
報告№109-09136 報告№112-00541 | 分析№109-001160 分析№112-002251 | 112-002251_date130403 | グリースグリースの劣化はなく、継続使用可能な状態にあると判断します。軸受は継続使用可能な状態にあると判断します。但し、将来的な摩耗進行の有無を確認するためにも傾向監視を継続することが有効です。定期的な分析定期的に分析を実施することにより、データの変化から異常の兆候を早期に発見することが可能となります。また、今回は対象設備の初回分析であるため、あと最低でも回分析を実施し、分析データの変化を確認することを推奨します。尚、分析結果からSOAP-Tの鉄濃度が比較的高く、摩耗の進行が懸念されるため、出来るだけ早めに回目の分析を実施することを推奨します。グリースの物理的性状グリースの物理的性状は良好と判断します。ちょう度ちょう度は、と当社推奨の管理限界値内であり、良好と判断します。滴点滴点は、と新グリース値に比較して低いものの、良好と判断します。酸価は、mgKOH/gと新グリース値mgKOH/g以下であり、良好と判断します。水分グリースの水分は、％でした。グリースの水分濃度は一般的に.～％が適正であるため、良好と判断します。IRIRチャートの結果、新グリースと使用グリースのスペクトルパターンはほぼ一致し、また、油劣化の兆候を示すカルボン酸の吸収が確認されていないことから、良好と判断します。はフェログラフィーおよびSOAP-Tの結果から総合的に判断した結果、継続使用は可能ですが、機器の機能を保持するためにも傾向管理が有用と考えます。フェログラフィー【定性分析：摩耗粒子および摩耗形態観察】観察された代表的な摩耗粒子は、以下の通りでした。正常な摩耗粒子・潤滑状態が正常なマイルド摩耗により発生。Iカップリング発光分光分析【SOAP-T】検出された金属元素から発生箇所を推定すると、以下の通りでした。鉄、アンチモン、錫・軸受等アンチモン、リン、亜鉛、カルシウム、アルミニウム、バリウム、ナトリウム、マグネシウム・添加剤、増ちょう剤鉄以外に、アンチモン、錫が比較的高い値でした。これらの元素が含まれている材質は、以下の点が考えられます。一般にすべり軸受に使用されるホワイトメタル転がり軸受の保持器で使用されるアルミ合金以前使用していたグリースが使用グリースと混合した一般にすべり軸受に使用されるホワイトメタルがありますが、本軸受は転がり軸受であり、図面から材質でホワイトメタルを使用している箇所は確認されませんでした。転がり軸受にアルミ合金が使用されていれば、アルミニウムと共に錫が検出されますが、アルミニウム濃度は、保持器の主成分にしては濃度が低すぎることから、検出された元素は保持器が摩耗したものである可能性は低いと考えられました。グリースは流動性が低く、新グリースを補給しても油槽内にある全てのグリースが入れ替わることは困難であることから、今回使用されているグリースに入っていない成分が検出された要因は、以前使用していたグリースに含まれていた金属成分が、今回の使用グリースと混合して検出されたと推定されます。尚、アンチモンは、未使用グリースから高濃度で検出されていることから、グリースの添加剤として最初から入っているものと思われます。
報告№109-09136 報告№110-00730 | 分析№109-001160 分析№110-003399 | 110-003399 | 前回に比較して計数汚染度はNAS級から等級に変化はなく、良好でした。油中金属濃度前回同様にSOAPで鉄が微量検出されました。前回同様にIRの結果、新油スペクトルに比較して変化はなく、且つ、油劣化の兆候を示すカルボン酸の吸収が確認されていないことから、良好と判断します。潤滑油は継続使用可能な状態にあると判断します。
報告№108-0227 報告№110-00749 | 分析№108-01664 分析№110-003559 | 110-003559 | Iカップリング発光分光分析供試のタービン油を分析した結果、検出された金属元素は、SOAPの結果表に示すように、鉄、カルシウム、アルミニウム、ケイ素、ナトリウムが検出されました。これらの検出された金属元素から発生箇所を推定すると鉄・軸受等カルシウム、アルミニウム、ケイ素、ナトリウム・外部混入異物であると思われます。このうち、機械部品が摩耗したと思われる元素はのグループです。フェログラフィー異常摩耗の早期発見パラメータとして摩耗粒子を定量化して評価するフェログラフィーのIs値は、潤滑状態が正常なの乗でした。摩耗粒子の形態で比較的多く観察された粒子は、潤滑状態が正常な場合に発生する摩耗粒子、異物の噛み込みなどで発生する切削粒子、外部から混入したと思われる樹脂等でした。このような摩耗粒子が観察された場合には、潤滑部では正常なマイルド摩耗と異物による切削摩耗が発生していることが分かります。特に、切削摩耗は摩耗形態の中でも摩耗進行速度が速く、転がり軸受でこの摩耗形態が発生した場合には寿命が分の程度に低下することも知られています。切削摩耗により生じた軌道面の損傷が起点となって転がり軸受の寿命となるフレーキングに進展することが懸念されます。計数汚染度は当社推奨の管理限界値に到達していました。フィルタ表面の異物観察で鉄錆、樹脂等が観察されたことから、汚染度が高い要因は、摩耗と外部混入異物の影響と思われます。粘度、全酸価、IR、RBOTの各データは良好でした。尚、別紙RBOTの減少傾向から油の余寿命を求めた結果、本試料は直近の更油から起算して稼働日数が年月まで使用可能であることが分かります。軸受および潤滑油は継続使用可能な状態にあると判断します。ただし、切削摩耗の発生が確認されているため、定期的に分析を実施し、摩耗の進行状況を確認することを推奨します。再分析の時期を理論的に求めたところ、最短で約時間となります。この時間は、油中汚染物が均一になるために必要とする時間であり、この時間を経過すれば、油が入れ替わっていても再分析の結果から状態の傾向を確認することが可能となります。そのため、試運転などで数時間の運転が可能であれば、より的確に状況が確認できますので再分析を推奨します。
報告№108-0411 報告№110-00656 | 分析№108-02744 分析№110-003047 | 110-003047 | グリースの物理的性状グリースの物理的性状は、グリースの硬さや、徐々に温度を上昇させた恒温槽内でグリースが滴になって滴下する初滴温度、グリース中のスラッジの発生量などを判断パラメータに、ちょう度、滴点、全酸価、有機物・有機化合物として評価します。分析の結果、グリースの硬さを示すちょう度は、新グリース値のに比較してと当社推奨の管理上限値を超えていました。グリースが滴になって滴下するときの温度を示す滴点が新グリース値のに比較して本試料はと高いものの、劣化の兆候として現れる有機物・有機化合物が見られなかった。グリース中のスラッジの発生量を示す全酸価は、新グリース値の.mgKOH/gに対して.mgKOH/gと高いものの、有機物・有機化合物の結果でグリース中の油が劣化した場合に発生するカルボン酸の発生は確認されなかった。以上のように、グリースは劣化していないものの、軟化していることが分かりました。軟化したグリースを使用した場合、グリースの漏洩や軸受等で油膜切れが発生することが懸念されます。グリースを交換されることを推奨します。
報告№109-09136 報告№112-00257 | 分析№109-001160 分析№112-001035 | 112-001035 | 減速機は継続使用可能な状態にあると判断します。但し、油中の汚染度が高く、黒錆の影響で潤滑状態が悪化することが懸念されるため、以下の対策を推奨します。また、グリースが潤滑油中に混入している可能性があることから、潤滑油の白濁はグリースの混入による気泡の発生が影響していると推定されます。更油および油槽内の清掃油中の汚染度が高く、黒錆や摩耗粒子等がギヤ歯面や軌道面に噛み込み摩耗が進行することが懸念されるため、油槽内を清掃してから、更油を推奨します。転がり軸受シール機能の確認本設備では軸受でグリースを給油しており、オイルシール機能が低下してグリースが混入している可能性が考えられるため、シール機能を確認することを推奨します。定期的な分析疲労摩耗の進行を監視するため、定期的に分析を実施し、摩耗の進行状況を確認することを推奨します。はフェログラフィーおよびSOAP／D－SOAPの結果から総合的に判断した結果、厳しい状態にあると考えられます。フェログラフィー【Is値】Is値は異常摩耗の早期発見パラメータのつで、摩耗粒子を定量化するために用います。今回のIs値はの乗と高い値でした。フェログラフィー【摩耗粒子および摩耗形態】分析結果から比較的多く観察された粒子は、以下の通りでした。正常な摩耗粒子・潤滑状態が正常なマイルド摩耗により発生。疲労摩耗粒子・繰返し応力を受けて発生。Iカップリング発光分光分析【SOAP／D－SOAP】検出された金属元素から発生箇所を推定すると、以下の通りでした。鉄、鉛、銅、クロム、ニッケル、錫、亜鉛・ギヤ・軸受等リン・オイル添加剤亜鉛、カルシウム、アルミニウム、ナトリウム・外部混入異物このうち、機械部品が摩耗したと思われる元素はのグループです。検出された亜鉛は添加剤として添加されている場合がありますが、当社にある本試料油のダフニーアルファギヤの新油データには、これらの添加剤は含まれていないことから、異種油またはグリースの混入などが考えられます。亜鉛およびアルミニウムの検出SOAP／D-SOAPで亜鉛およびアルミニウムが比較的多く検出されました。これらの元素が検出される要因は、亜鉛を使用した箇所の溶出・摩耗転がり軸受でグリース潤滑の軸受がある場合、グリースが混入したことが考えられます。aであった場合、耐食性が低下して腐食に進展することが懸念されます。bであった場合、粘性抵抗が増大して、トルクや油温が上昇することが懸念されます。バックラッシご提供いただいた減速機に関する情報からハスバ歯車の組み合わせの段減速機構であり、この歯車の構成から接触点箇所のバックラッシを求めました。ギヤのバックラッシの増加量を求めた結果、接触点箇所でバックラッシの増加量は、最も大きい箇所でμmと推定されます。バックラッシ増加分の上限値は、メーカにより差異はあるものの、当社の推奨するバックラッシは、一般に推奨されるμmを管理目安にしています。この値に比較して十分に小さい値です。水分は良好でした。計数汚染度計数汚染度はNAS級以上と当社推奨の管理限界値を超えていました。フィルタ表面の異物観察で黒色の粘ちょう物および固形物が観察されたことから、汚染度が高い要因は、摩耗と外部混入異物の影響と思われます。全酸価、RBOTの各データは良好でした。尚、別紙RBOTの減少傾向から油の余寿命を求めた結果、本試料は直近の更油から起算して稼働日数が年月まで使用可能であることが分かります。本試料油の添加剤は、一般に、タービン油に比較して極圧添加剤や摩耗防止剤などの濃度が高く、この影響でRBOT試験の結果が変動する傾向があります。そのため、ギヤ油の余寿命の評価をタービン油と同等の精度で得るには、RBOTの結果に加え、粘度、全酸価、IRなどのデータを総合的に判断することが必要です。粘度粘度は測定不能でした。フィルタ表面の異物観察で黒色の粘ちょう物および固形物が確認されたことから、グリースの混入による粘度の上昇が影響している可能性が考えられます。IRIRの結果、新油のIRスペクトルと指紋領域は一致しているものの、他のピークで一致しない箇所が確認されたことから、異種油またはグリースの混入が考えられます。
報告№104-0343 報告№104-4555 | 分析№104-02363 分析№104-02407･2408 | 104-02407_2408 | 本試験は、前回と同じく油槽中層部と底部の箇所から採油した試料油を分析し、軸受の潤滑状態を確認することを目的としました。中層部分析の結果、汚染度が前回に比較してNAS級からNAS級にランク上昇したことが確認され、粒子分布が～μmのサイズが上昇していることがわかりました。光学顕微鏡写真に示すように、外部から混入した鉄錆・砂が観察されたことから、汚染度が上昇した要因は、外部から混入した異物によるものと考えられます。底部分析の結果、汚染度が前回に比較してNAS級以上からNAS級にランク減少しているものの、摩耗粒子形態観察及び光学顕微鏡写真に示すように、外部から混入した鉄錆・砂が多く観察されました。これは、採油をドレンから行った事による影響で汚染物が採油時に混入したためと考えられました。中層部と底部から採油した試料油を分析した結果、中層部の試料油は計数汚染度がランク上昇し、また、底部から採油した試料油も外部から混入した異物が観察されたことから、今後、混入した異物が軸受摺動面に噛み込み、柔らかい樹脂軸受に異物が埋め込まれる埋め込み現象が発生し、その異物によりランナー表面が損傷することが懸念されるため、～ヶ月後に再度分析を実施し、汚染状況及び摩耗の進行状況を確認されることを推奨します。尚、を示す粘度、水分、全酸価、IRの各データが良好であることから、この油は継続使用可能と判断します。
報告№102-4081 | 分析№102-03238 | 102-03238 | 分析の結果、ギヤ歯面で疲労摩耗が進行しつつあることが確認されました。今後急激に摩耗が進行し、バックラッシが増大することに振動が発生することが懸念され、更にその振動が原因でギヤの異常摩耗が進行することが懸念されるため、至急再分析を実施されることを推奨します。尚、バックラッシの増加量を分析結果から計算できますので、構造が確認できる図面、ギヤの形式、歯形、モジュール、歯数、回転数、増速比、歯幅をお知らせ下さい。計算結果をご報告いたします。このことは、計数汚染度がNAS級とやや高くSOAP／D-SOAPでギヤ歯面の摩耗により発生した鉄が検出され、異常摩耗の早期発見パラメータであるフェログラフィーのIs値がの乗と高いことから判断しました。尚、を示す全酸価とIRの各データが前回データと違うため、異種油を充填している可能性がありますので、使用油種、油名をご確認下さい。
報告№106-0467 報告№106-0504 | 分析№106-02677 分析№106-02886 | 106-02886 | トライボ診断により、機器軸受の潤滑状態、潤滑油の劣化状態を診断する。また、本分析データは、劣化傾向を評価し、劣化進展のある程度の予測を行うためのベースデータとし、予防保全に資することを目的とする。分析の結果、軸受は継続使用可能な範囲にあると判断します。但し、観察された摩耗粒子には、フレッティングにより発生する赤錆が観察されていることから、この影響で摩耗が進行する場合があります。現在、継続使用可能な状況にありますが、ヶ月後にトライボ診断を実施し、摩耗の進行速度を監視することを推奨します。このことは、計数汚染度がNAS級と前回のNAS級に比較してランク減少し、清浄なレベルにあることSOAP／D－SOAPで転がり軸受の摩耗により発生する鉄が多く検出されたことフェログラフィーの結果、異常摩耗の早期発見パラメータであるIs値がの乗とやや高く、フレッティングにより発生する赤錆が観察されたこと以上のことから判断しました。尚、油の劣化度を示す全酸価は.mgKOH/gと、新油値.mgKOH/g以下であり、油劣化の進行は確認されませんでした。
報告№109-09136 報告№111-00546 | 分析№109-001160 分析№111-002488 | 111-002488 | 濾過前の試料油を分析した結果、全てのデータが良好です。尚、RBOTが前回に比較し、min増加しています。RBOTが増加した理由は、更油、補給を実施した仮設タンクで他の軸受油と混合して濾過を実施した濾過機配管内や仮設タンクなどに油が残留していた以上のことが考えられます。お客様情報の～にはいずれにも該当せず、原因は分かりませんでした。但し、今回の分析結果で、酸価および粘度の各データに大きな変化はなく、異種油の混入などは確認されていないため、本試料油は継続使用可能な状態にあります。今後は、今回のRBOT値を基に潤滑油の寿命を評価します。
報告№109-09136 報告№112-00253 | 分析№109-001160 分析№112-001022 | 112-001022 | 潤滑油は継続使用可能な状態にあると判断します。粘度、全酸価、IR、RBOTの各データは良好でした。油の余寿命は、使用油の使用期間または使用時間が不明であったため、ご依頼の油の余寿命に関する検討は行えませんでした。ただし、今回の結果がmin、新油値がminであることから、使用期間を仮にヶ月間と仮定すれば余寿命は十二分にあると言えます。可能であれば、使用期間、あるいは使用時間の情報をご提供下さい。水分は良好でした。
報告№109-09447 報告№110-00768 | 分析№109-002782 分析№110-003682 | 110-003682 | 軸受および潤滑油は継続使用可能な状態にあると判断します。但し、切削摩耗の発生が確認されているため、定期的に分析を実施し、摩耗の進行状況を確認することを推奨します。傾向監視のための次回採油時期は、最短で約時間となります。この時間は、油中汚染物が均一になるために必要とする時間であり、この時間を経過すれば、再分析の結果から状態の傾向を確認することが可能となりますので、これを参考に次回分析時期を検討されることを提案します。なお、本試料油は、機器停止中にドレンプラグから採油されていることから、今後の採油は、極力運転中もしくは停止直後の油槽中層部から実施されることを推奨します。
報告№105-6050 報告№105-6074 | 分析№105-01529 分析№105-02817 | 105-02817 | オーバーホール後回目の初期試験を実施した結果、摩耗粒子形態観察で異物の噛み込みにより発生する切削粒子、金属接触が厳しい場合に発生するシビア粒子が多く観察されたことから、サーボシリンダ内壁やポンプ内部で摩耗が発生していると考えられます。現在のところは、汚染度は良好の範囲にあって正常であると思われますが、今後、更に摩耗が進行し、汚染度が上昇することで、バルブ類の動作障害やフィルタ、ストレーナ等の目詰まりの発生が懸念されるため、ヶ月以内に精点Bを実施されることを推奨します。これらのことは、異常摩耗の早期発見パラメータであるフェログラフィーのIs値が.と良好の範囲にあるものの、摩耗粒子形態観察の結果、異物の噛み込みにより発生する切削粒子、金属接触が厳しい場合に発生するシビア粒子が多く観察されたこと以上のことから判断しました。
報告№109-09136 報告№112-00389 | 分析№109-001160 分析№112-001599 | 112-001599 | 濾過前の試料油を分析した結果、計数汚染度が前回のNAS級から、今回NAS級に約年でランク上昇していました。摩耗粒子の形態観察およびフィルタ表面の異物観察で鉄錆等が観察されたため、汚染度およびD-SOAPの鉄濃度が増加した要因は、摩耗による粒子の増加ではなく、外部から混入したと思われる異物によるものと考えられます。但し、異物の混入はありましたが、潤滑異常の早期発見パラメータである摩耗過酷度を示すIs値がの乗と非常に良好の範囲にあることから、潤滑状態は正常な状態にあると判断します。尚、RBOTが前回に比較してmin増加していました。RBOTが増加した理由は、更油、補給を実施した仮設タンクで他の軸受油と混合して濾過を実施した濾過機配管内や仮設タンクなどに油が残留していた以上のことが考えられます。お客様の情報からは～のいずれにも該当せず、原因を特定するのは困難でした。但し、今回の分析結果で、酸価および粘度の各データに大きな変化はなく、異種油の混入などは確認されていないため、本試料油は継続使用可能な状態にあります。今後は今回のRBOT値によりデータ管理を行います。
報告№109-09136 報告№112-00700 | 分析№109-001160 分析№112-003241 | 112-003241 | シール剤混入の確認と評価供試油中にシール材の成分が混入しているか、混入していないかを確認するため、発光分光分析により分析した結果、シール剤の主成分であるケイ素は検出されませんでした。従って、潤滑油中にはシール剤は混入していないと判断します。潤滑、汚染状態、摩耗状態の確認分析の結果、物理的性状、汚染状態、摩耗状態を評価する全ての分析データは良好であったことから、潤滑油および軸受は継続使用可能と判断します。但し、発光分光分析法による油中金属分析の結果で、潤滑油中に亜鉛が検出されていることから、この亜鉛が亜鉛メッキ等であった場合、耐食性が低下することもあるため、今後の濃度上昇には注意が必要です。定期的な分析定期的に分析を実施することにより、データの変化から異常の兆候を早期に発見することが可能となります。また、今回は対象設備の初回分析であるため、あと最低でも回分析を実施し、分析データの変化から今後の分析周期を検討することを推奨します。軸受の摩耗状態フェログラフィーおよびSOAP/D-SOAPのデータから総合的に解析した結果、軸受の摩耗状態は正常であり、継続使用可能と評価できます。フェログラフィー【定量分析：Is値】Is値は異常摩耗の早期発見パラメータのつで、摩耗程度を定量化するために用います。今回のIs値はのマイナス乗と低い値でした。フェログラフィー【定性分析：摩耗粒子および摩耗形態観察】分析結果から観察された全ての粒子量は少でした。Iカップリング発光分光分析【SOAP/D-SOAP】検出された金属元素から発生箇所を推定すると、以下の通りでした。亜鉛・軸受等亜鉛、カルシウム、ナトリウム・外部混入異物SOAPの結果、亜鉛がppm検出されました。新油には亜鉛が含まれていないことから、亜鉛を使用した箇所の溶出・摩耗が発生しているか、異種油の混入が考えられます。亜鉛メッキ等であった場合、耐食性が低下することが懸念されます。計数汚染度、重量汚染度は共に良好でした。計数汚染度計数汚染度はNAS級と当社推奨の管理限界値NAS級以下であり、良好と判断します。重量汚染度は.mg/mlと当社推奨の管理限界値mg/ml以下であり、良好と判断します。は良好でした。粘度粘度は、mm/sと新油値mm/sに比較して、粘度変化率は+.％で、当社推奨の管理限界値である±％以内であり、良好と判断します。水分は、ppmと当社推奨の管理限界値の以下であり、良好と判断します。酸価は、.mgKOH/gと新油値.mgKOH/g以下であり、良好と判断しますIRIRチャートの結果、新油と使用油のスペクトルパターンはほぼ一致し、また、油劣化の兆候を示すカルボン酸の吸収ピークが確認されていないことから、良好と判断します。RBOTRBOTの結果、minと当社推奨の管理限界値min以上にあり、良好と判断します。
報告№104-8044 報告№104-6081 | 分析№104-02040 分析№104-02384 | 104-02384 | 精点Aを実施した結果、現在のところ継続使用可能な汚染状態にありますが、フェログラフィーの結果、摩擦熱が高い場合に発生した黒錆が多く観察されたことから、サーボシリンダ内壁で局部的な油膜切れにより摩耗が発生していることが確認されました。今後、サーボシリンダ内壁の摩耗で発生した摩耗粒子により汚染度が上昇することが懸念されます。汚染度の上昇はバルブ類の動作障害の発生につながりますので、増加傾向を把握する目的で、ヶ月後に精点Bを実施することを推奨します。これらのことは、異常摩耗の早期発見パラメータであるIs値が、の乗と高く、摩耗粒子形態観察の結果、摩擦熱が高い場合に発生する黒錆が多く観察されたことSOAPの結果、鉄がppmとやや多く検出されたこと以上のことから判断しました。
報告№107-0366 報告№113-00328 | 分析№107-01900 分析№113-001319 | 113-001319 | 濾過前の試料油を分析した結果、重量汚染度が.mg/mlと、やや不良領域にありました。現在のところ、計数汚染度はNAS級と良好の範囲にあるものの、重量汚染度がやや高いから、今後、汚染度が増加した場合、バルブ類の動作障害やフィルタの目詰まり等が発生することが懸念されます。これらの障害発生に対する弊害を勘案の上、念のため、ヶ月後に再度分析を実施し、摩耗の進行状況および汚染の状態を確認することを推奨します。
報告№109-09136 報告№112-00502 | 分析№109-001160 分析№112-002082 | 112-002082 | 潤滑油および軸受は継続使用可能な状態にあると判断します。はフェログラフィーおよびSOAP／D-SOAPの結果から総合的に判断した結果、正常な状態にあると考えられます。フェログラフィー【定量分析：Is値】Is値は異常摩耗の早期発見パラメータのつで、摩耗粒子を定量化するために用います。前回に比較してIs値はのマイナス乗から乗と良好の範囲にあり、低い値でした。フェログラフィー【定性分析：摩耗粒子および摩耗形態観察】分析結果から比較的多く観察された粒子は、以下の通りでした。正常な摩耗粒子・潤滑状態が正常なマイルド摩耗により発生。シビア粒子・潤滑状態がやや厳しい凝着摩耗により発生。金属潤滑部が局部的に油膜切れを起していると考えられます。Iカップリング発光分光分析【SOAP／D-SOAP】検出された金属元素から発生箇所を推定すると、以下の通りでした。鉄・軸受等カルシウム、ナトリウム・外部混入異物計数汚染度は、前回に比較してNAS級からNAS級にランク上昇しているものの、管理限界値内にあり、重量汚染度は、.mg/mlから.mg/mlに減少し、共に良好でした。．前回同様に粘度、水分、全酸価、IR、RBOTの各データは良好でした。尚、別紙RBOTの減少傾向から油の余寿命を求めた結果、本試料は前回から起算して稼働日数が年月まで使用可能であることが分かります。
報告№104-6036 報告№104-6036 | 分析№104-00551 分析№104-00551 | 104-00551 | オーバーホール前に精点Aを実施した結果、前回同様に、メタルの摩耗が確認され平均的な摩耗深さも同じ.μmでした。このことから、油中に存在するメタル摩耗粒子は前回採油を実施した.以前に発生したものと考えられました。したがって、メタル表面には鏡面状態になっている箇所はあるものの、現段階では摩耗は安定した状態になっているものと判断します。但し、念のため、計画通り開放点検を実施し、メタル表面の状況をチェックされることを推奨します。は良好と判断します。粘度は良好と判断します。粘度はmm/sと新油値mm/sに比較して、粘度変化率は.％で、当社推奨の管理目安である±％以内にあり、良好と判断します。水分は良好と判断します。水分はppmと当社推奨の管理目安の以下であり、良好と判断します。全酸価は良好と判断します。全酸価は.mgKOH/gと新油値.mgKOH/gに比較して、変化はなく、良好と判断します。IRの結果、良好と判断します。IRの結果、良好と判断します。計数汚染度が前々回、前回と同じくNAS級とやや高い値でした。計数汚染度は前々回、前回と同じくNAS級とやや高い値でした。計数汚染度の結果、前々回、前回と同じくNAS級とやや高い値でした。重量汚染度は良好でした。重量汚染度は.mg/mlと当社推奨の管理目安であるmg/ml以内であり、良好と判断します。機器の潤滑状態メタルの表面粗さをsとすると、メタルの表面は、摩耗の進行により鏡面状態になっていると考えられるため、計画通り開放点検を実施されることを推奨します。油中の金属粒子濃度を分析するSOAP／D-SOAPの結果、軸受メタルの摩耗により発生したと考えられる錫がSOAPでppm、D－SOAPでppmとやや多く検出されました。SOAPの錫濃度ppmと油量リットルから摩耗体積を下式により計算しました。 ・式 摩耗体積はcmとなります。このことは、次ページ図aのような体積をもつ金属片が摩耗したと考えることができます。図摩耗量の概念図今回の摩耗が使用条件の厳しいスラストメタルで発生していると仮定します。ご提供いただいた概算のスラストメタル寸法からメタル表面積を計算すると約cmとなります。当社の経験では、この全面積の分のが下図bに示す摩耗が発生する面積Sとなるため、摩耗面積Sはcmとします。次に、摩耗面積Sにおける平均的な摩耗深さdpを下式より求めます。 ・式 計算結果から、摩耗面積における平均的な摩耗深さは.μmとなり、スラストメタルの表面粗さがSとすると、メタル表面は摩耗が進行し、鏡面状態になっていると考えられました。フェログラフィーの結果、ホワイトメタルが多く観察されました。フェログラフィーの結果、異常摩耗の早期発見パラメータであるIs値が.と良好の範囲にあるものの、摩耗粒子形態観察で、ホワイトメタルが多く観察されました。これらの粒子は、スラストランナーとスラストメタル間で局部的に油膜切れが発生していたことを示しています。
報告№108-5071 報告№110-00635 | 分析№108-02721 分析№110-002863 | 110-002863 | 潤滑油は継続続使用可能な状態にあると判断します。なお、水分が前回同様に新油に比較して高い値を示しています。使用油であるAlphasynPGは、ポリグリコールベースの合成ギヤオイルであるため、水分を吸収しやすい特性があります。今後は定期的な分析により、水分濃度の増加とともに水分の影響による腐食摩耗の発生に注意し管理されることを推奨します。分析結果泡立ち試験の結果、消泡性能が低いと判断できる値であるものの、新油と同レベルにあり、水分が新油に比較して高い値でした。粘度粘度はmm/sと新油値.mm/sに比較して、粘度変化率は-％で、当社推奨の管理限界値である±％以内にあり、良好と判断します。泡立ち試験泡立ち試験は-と新油と同レベルにありました。水分はppmと新油値より高い値でした。全酸価全酸価は.mgKOH/gと新油値.mgKOH/g以下にあり、良好と判断します。
|  | 113-002493 | フェログラフィーで観察された代表的な摩耗粒子は以下の通りです。疲労摩耗粒子・繰返し応力による金属疲労で発生。大型化するとフレーキングの発生が懸念されます。シビア粒子・潤滑状態がやや厳しい凝着摩耗により発生。極微小領域で油膜切れが発生したことを示します。シビア粒子は、摩擦面が将来的に異常摩耗へ進展する可能性を示唆しているため、傾向監視が有用と思われます。詳細は、別紙傾向監視が必要な摩耗粒子をご覧ください。
報告№109-09287 報告№109-09287 | 分析№109-002078 分析№109-002078 | 109-002078 | 潤滑油および本軸受は継続使用可能な状態にあると判断できますが、軸受摺動面では切削摩耗の発生が確認されており、今後継続して発生することが懸念されるため、運転再開後ヶ月以内に再度分析を実施し、摩耗の進行状況を確認することを推奨します。
報告№109-09136 報告№112-00664 | 分析№109-001160 分析№112-003064 | 112-003064 | 潤滑油は、油の劣化は確認されず、汚染度も良好な範囲にあることから、継続使用可能な状態にあると判断します。軸受は継続使用可能な状態にあると判断します。但し、将来的な摩耗進行の有無を確認するためにも傾向監視を継続することが有効です。定期的な分析今後懸念される切削摩耗や凝着摩耗の進行を監視するため、定期的に分析を実施することを推奨します。はフェログラフィーおよびSOAP/D-SOAPの結果から総合的に判断した結果、継続使用は可能ですが、機器の機能を保持するためにも傾向管理が有用と考えます。フェログラフィー【定量分析：Is値】Is値は異常摩耗の早期発見パラメータのつで、摩耗粒子を定量化するために用います。今回のIs値はのマイナス乗と低い値でした。フェログラフィー【定性分析：摩耗粒子および摩耗形態観察】分析結果から比較的多く観察された摩耗粒子は、以下の通りでした。切削粒子・異物や金属表面の微小突起による切削摩耗により発生。シビア粒子・潤滑状態がやや厳しい凝着摩耗により発生。金属潤滑部が局部的に油膜切れを起していると考えられます。観察された摩耗粒子の中でも切削粒子、シビア粒子は、注意が必要です。摩耗形態の中でも切削摩耗は摩耗進行速度が速く、転がり軸受でこの摩耗形態が発生した場合には寿命が分の程度に低下することも知られており、切削摩耗により生じた軌道面の損傷が起点となって、転がり軸受の寿命となるフレーキングに進展することから、傾向監視が必要です。シビア粒子は、凝着摩耗に分類されます。この摩耗粒子は、軌道面で凝着、破断を繰り返し、この過程で生じる移着粒子が成長して摩耗粒子となります。そのため、軌道面では局部的に油膜切れが発生していることを示しています。この状態が継続した場合、摩耗粒子のサイズは徐々に大型化していき、軸受の損傷に至る場合がありますので、傾向監視が必要です。Iカップリング発光分光分析【SOAP／D-SOAP】検出された金属元素から発生箇所を推定すると、以下の通りでした。鉄、錫・軸受等ナトリウム・外部混入異物計数汚染度、重量汚染度は共に良好でした。粘度、水分、酸価、IR、RBOTの各データは良好でした。尚、別紙RBOTの減少傾向から油の余寿命を求めた結果、本試料は直近の更油から起算して稼働日数が年月まで使用可能であることが分かりました。
報告№108-6013 報告№108-6528 | 分析№108-00576 分析№108-00707 | 108-00707 | 初期試験を実施した結果、摩耗の安定が確認され、潤滑油も継続使用可能と判断します。これらのことは、前回に比較して、計数汚染度はランク減少し、SOAP／D-SOAPの鉄および錫濃度に変化がないこと異常摩耗の早期発見パラメータであるフェログラフィーのIs値がのマイナス乗と良好の範囲にあること以上のことから判断しました。
報告№102-6134 | 分析№102-02372 | 102-02372 | 濾過前の試料油を分析した結果、軸受メタルは継続使用可能な状態にあると判断します。但し、潤滑摺動面には局部的に圧力の高い箇所が発生していると思われます。加えて、外部から混入した異物が多く観察されているため、次の点に注意が必要です。それは、高い圧力と摩擦熱により油の劣化が進行すること異物が軸受摺動面に噛み込み摩耗を進行させることです。局部的に油膜厚さが薄くなっていることが考えられます。その狭いギャップに潤滑油が押込まれてフリクションポリマが発生していると思われます。このような場合には、軸受温度が若干高めになることがあります。また、油膜が切れやすい状況になっていることも懸念されますので、パトロール時に温度の変化を注意深く監視する必要があると思われます。次回分析は、ヶ月以内に再度分析を実施し、油の劣化状況及び摩耗の進行状況の確認をされることを推奨します。
報告№104-0378 報告№104-0417 | 分析№104-02669 分析№104-02914 | 104-02914 | 貴○○は廃止措置工事期間中であるが、運転状態にある機器においては保全計画を策定している。この中で当該機器については設備の状態監視保全の適用をおこなっており、油診断法により精度の高い状態監視活動を行うことを目的とし、トライボ診断を実施した。トライボ診断の結果、摩耗は若干発生しているものの本軸受は継続使用可能な状態にあると判断します。尚、異物の噛み込みによる摩耗が若干見られており、摩耗が進行する場合がありますので、定期的にトライボ診断を実施し、摩耗の進行状況を確認されることを推奨します。
報告№106-0025 報告№106-6047 | 分析№106-00118 分析№106-00998 | 106-00998 | スラストメタル交換および更油実施後の初期試験を実施した結果、計数汚染度がNAS級と初期値としてはやや高い値でした。摩耗粒子には、外部から混入した鉄錆等の異物、摩擦熱が高い場合に発生するフリクションポリマと球状粒子が観察されたことから、汚染度が高い原因は外部から混入した異物と高温の摩擦熱で発生した粒子による影響と考えられました。今回の汚染度は、更油後直後の汚染度としてはやや高く、原因がメタル交換後のなじみの初期過程で発生したのか、或いは、潤滑状態が不安定で発生したのか発生原因は不明ですが、摩耗粒子の形態は異常な潤滑状態で発生する形態です。現時点では汚染物の影響は直ちにないものの、異常な潤滑状態が発生していた場合には、メタルの異常につながることもあるため、ヶ月以内に精点Bを実施し、汚染度及び摩耗の進行状況を確認されることを推奨します。これらのことは、計数汚染度がNAS級と初期値としてはやや高く異常摩耗の早期発見パラメータであるフェログラフィーのIs値がのマイナス乗と良好の範囲にあるものの、摩耗粒子形態観察の結果、外部から混入した鉄錆等の異物、潤滑状態が厳しい場合に発生する球状粒子、フリクションポリマが観察されたこと以上のことから判断しました。
報告№109-09136 報告№112-00697 | 分析№109-001160 分析№112-003230 | 112-003230 | 油の劣化は確認されず、汚染度も良好な範囲にあることから、継続使用可能な状態にあると判断します。対象設備は継続使用可能な状態にあると判断します。はフェログラフィーおよびSOAP／D-SOAPの結果から総合的に判断した結果、正常な状態にあると考えられます。フェログラフィー【定量分析：Is値】Is値は異常摩耗の早期発見パラメータのつで、摩耗程度を定量化するために用います。Is値は前回に比較してのマイナス乗からマイナス乗と良好の範囲にあり、低い値でした。フェログラフィー【定性分析：摩耗粒子および摩耗形態観察】分析結果から観察された全ての粒子量は少でした。Iカップリング発光分光分析【SOAP／D-SOAP】検出された金属元素から発生箇所を推定すると、以下の通りでした。鉛、ニッケル、錫・シリンダ内壁、ポンプ内部等ナトリウム・外部混入異物計数汚染度は、前回同様にNAS級からNAS級にランク上昇し、重量汚染度は.mg/mlから.mg/mlに増加したものの、管理限界値以下であり、共に良好でした。粘度、水分、全酸価、IR、RBOTの各データは良好でした。尚、RBOTが前々回に比較し、min増加していました。RBOTが増加した理由は、更油や補給などが考えられますが、これらのことを実施していないことから、原因を特定するのは困難でした。但し、今回の分析結果で、異種油の混入などは確認されていないため、本試料油は継続使用可能な状態にあります。今後は今回のRBOT値によりデータ管理を行います。
報告№109-09136 報告№110-00245 | 分析№109-001160 分析№110-000954 | 110-000954 | は、摩耗粒子の形状、材質、サイズを判断パラメータに摩耗の発生箇所や原因、厳しさなどをフェログラフィー法およびIカップリング発光分光分析法による油中金属濃度で評価します。特に、フェログラフィー法により摩耗粒子をサイズ毎に配列・数値化して求めるIs値は、異常摩耗を早期発見するパラメータであり、また粒子の表面形状は摩耗の原因を知るパラメータにもなります。本試料油を発光分光分析のSOAP／D－SOAPの結果、前回に比較して鉄および錫濃度に大きな変化はなく、また異常摩耗の早期発見パラメータであるフェログラフィーのIs値も良好な潤滑状態であることを示すのマイナス乗の範囲にありました。潤滑油膜に混入した外部混入の異物や潤滑摺動部で発生した摩耗粒子は、摩耗を促進させ、或いは摩擦係数を上昇させるなど、潤滑状態に悪影響を与える因子であり、そのため油中異物の粒子数と重量は潤滑状態を評価するパラメータとして使用します。油中の粒子数を計測した結果、前回に比較して計数汚染度はNAS級からNAS級にランク減少し、当社推奨の管理限界値内にありました。は、油の粘度、油中のスラッジの発生量を判断パラメータに、粘度、全酸価、IR、RBOTで評価します。分析の結果、油の粘性を示す粘度は、新油値のmm/sに比較して粘度変化率が-.％のmm/sとほぼ変化はなく、また油中のスラッジの発生量を示す全酸価は、新油値の.mgKOH/gに比較して変化のないと劣化は確認されなかった。さらにはIRの結果でも油が劣化した場合に発生するカルボン酸の発生も確認されず、酸化防止剤の残存量を示すRBOTは、限界値minに比較して、十分に残量があるminであった以上のことから、潤滑油の劣化は確認されませんでした。潤滑油および対象設備は継続使用可能な状態にあると判断します。
報告№107-0366 報告№109-09172 | 分析№107-01900 分析№109-001415 | 109-001415 | 濾過前の試料油を分析した結果、計数汚染度が前回のNAS級から、今回NAS級に約年でランク増加していました。摩耗粒子の形態観察で鉄錆、砂等、溶接スパッタ等が観察されたため、汚染度が増加した要因は、摩耗による粒子の増加ではなく、外部から混入したと思われる異物によるものと考えられます。但し、異物の混入はありましたが、潤滑異常の早期発見パラメータである摩耗過酷度を示すIs値がの乗と非常に良好の範囲にあることから、潤滑状態は正常な状態にあると判断します。
報告№109-09136 | 分析№109-001160 | 114-000807 | 分析の結果、は良好の範囲にあることから、潤滑油は継続使用可能な状態にあると判断します。対象設備は継続使用可能な状態にあると判断します。但し、異常摩耗の早期発見パラメータであるフェログラフィーのIs値がレベルと高く、摩耗粒子の形態観察で潤滑状態が正常な場合に発生する摩耗粒子や金属接触が厳しく、且つ、摩擦熱が高い場合に発生する黒錆が比較的多く観察されています。また、SOAPの鉄濃度が前回に比較して増加傾向にあることから、シリンダライナやピストンリング等で摩耗が進行していると推定されます。今後、さらに摩耗が進行することが懸念されるため、以下の対策を推奨します。定期的な分析今後の進行が懸念される凝着摩耗の推移を監視するため、定期的な分析実施を推奨します。
報告№109-09136 報告№111-00404 | 分析№109-001160 分析№111-001922 | 111-001922 | 潤滑油および対象設備は継続使用可能な状態にあると判断します。但し、摩耗の進行が懸念されるため、以下の対策が必要です。濾過クロムの微小な粒子が比較的多く観察されたことから、今後バルブ類の動作障害やフィルタおよびストレーナの目詰まりが発生することが懸念されるため、濾過を推奨します。定期的な分析凝着摩耗の進行を監視するため、定期的に分析を実施し、摩耗の進行状況を確認することを推奨します。濾過効率の確認潤滑油が常時濾過されている設備は、全体油量と潤滑油ポンプ吐出量、そして濾過機の濾過効率などをパラメータとして潤滑状態の評価を行います。今後は、濾過機の入口と出口から採油を実施することを推奨します。最適な採油方法本試料油は、ドラム缶に移送してから油を採油されています。別紙油粒子の沈降の影響に示すようにドラム缶で撹拌がなくなり固形物が沈降するため、油中汚染度は低くなると推定されます。今後の採油は、極力運転中もしくは停止直後の油槽中層部から実施されることを推奨します。フェログラフィー異常摩耗の早期発見パラメータとして摩耗粒子を定量化して評価するフェログラフィーのIs値は、前回のの乗から乗に低下していました。摩耗粒子の形態で比較的多く観察された粒子は、潤滑状態が正常な場合に発生する摩耗粒子金属接触が厳しく、且つ、摩擦熱が高い場合に発生する黒錆局部的に高圧・高温となる場合に発生するフリクションポリマ外部から混入したと思われる鉄錆等でした。これらの摩耗粒子が観察された場合、潤滑部で発生している摩耗形態は、正常なマイルド摩耗潤滑状態がやや厳しい凝着摩耗であり、そして局部的ではあるものの高圧・高温の箇所が発生していることも分かります。Iカップリング発光分光分析供試の潤滑油を分析した結果、検出された金属元素は、SOAPの結果表に示すように、鉄、鉛、銅、クロム、ニッケル、錫、リン、亜鉛、カルシウム、バリウム、アルミニウム、ナトリウムでした。検出されたこれらの金属元素から発生箇所を推定すると鉄、鉛、銅、クロム、ニッケル、錫、亜鉛・シリンダ内壁等リン・オイル添加剤カルシウム、バリウム、アルミニウム、ナトリウム・外部混入異物であると思われます。このうち、機械部品が摩耗したと思われる元素はのグループです。クロムが比較的多く検出されました。シリンダ内面にクロムメッキをしていることから、シリンダ内面の摩耗によるものと考えられます。前回に比較して計数汚染度はNAS級からNAS級にランク減少したものの、当社推奨の管理限界値に到達しており、重量汚染度は前回同様に当社推奨の管理限界値を超えていました。D－SOAPで油の添加剤成分であるリンが検出され、フィルタ表面の異物観察で表面が茶褐色で金属片、鉄錆、砂等が観察されたことから、汚染度が高い要因は、摩耗とスラッジ、そして外部混入異物の影響と思われます。前回同様に粘度、水分、酸価、IRの各データは良好でした。
報告№108-0266 報告№108-0266 | 分析№108-01902 分析№108-01902 | 108-01902 | .採油の分析結果でベアリングの交換を推奨した。しかし、月の定期点検までベアリングの交換をすることが出来ないため、潤滑状態を確認しながら、運用していくことになった。分解点検直前に採油を実施し、汚染度、潤滑状態を確認する。本振動篩の下部主軸受には反モータ側軸受とモータ側軸受があり、それぞれの潤滑油を給排する部位がありますが、その境界には仕切り板程度があるだけで振動篩が稼働した際に発生する大きな振動により油は混ざるため、本試料油中には両方の軸受から発生した摩耗粒子が存在することになります。このことを前提にデータを評価します。分析の結果、前回と同様に摩耗粒子の形態観察で疲労摩耗粒子、銅合金が多く観察されたことから、摩耗形態は軸受軌道面の疲労摩耗と保持器の摩耗が発生していることが確認されました。また、計数汚染度の粒子数、SOAP／D－SOAPの鉄および銅濃度が増加傾向にあり、異常摩耗の早期発見パラメータであるフェログラフィーのIs値も乗から乗に桁上昇しており、上部主軸受に比較して、摩耗は厳しく、下部主軸受の反モータ側かモータ側かどちらの軸受か特定できないものの、摩耗の進展期にあることが確認されました。発生している摩耗は、肉眼では確認することが困難な小さなマイクロフレーキングと呼ぶ軽度な摩耗から転がり軸受の寿命となるフレーキングが発生している箇所がある状況に進展したと考えられました。以上のことから、転がり軸受の寿命の指標となるフレーキングの発生により、転がり軸受の機能を失うことが懸念されるため、次回定期点検では反モータ側軸受モータ側軸受の両方の軸受を交換することを推奨します。これらのことは、前回に比較して計数汚染度は粒子数が増加傾向にあることSOAP／D－SOAPの鉄および銅濃度が増加傾向にあること異常摩耗の早期発見パラメータであるフェログラフィーのIs値がの乗から乗に桁上昇し、摩耗粒子の形態観察の結果、疲労摩耗粒子、銅合金が多く観察されたこと以上のことから判断しました。尚、を示す粘度、水分、全酸価、IRの各データは概ね良好の範囲にあり継続使用可能と判断できますが、今後劣化が進行した場合、劣化度を評価するためには、新油データが必要であるため、現在使用している貴社保有の新油をご提供下さい。
報告№108-5033 報告№108-5033 | 分析№108-01116 分析№108-01116 | 108-01116 | トライボ診断の結果、泡立ち試験を除く項目は良好でした。泡立ち試験の結果は、-と新油値の-に比較して高い値でした。消泡性能が低下していることが確認されたことから、今後の使用時間によっては、油の酸化劣化が進行したり、ギヤ歯面およびベアリング軌道面で油膜切れが発生したりする場合があるため、消泡剤の添加による消泡性能の改善が必要になると思われます。一方、摩耗粒子の形態観察の結果、ギヤ歯面の疲労摩耗で発生したと推定されるμmサイズの摩耗粒子が観察されました。ギヤボックスの油系統にはインラインフィルタとオフラインフィルタがあり、μmサイズ以上の粒子の大部分は捕捉されていると考えられます。それにもかかわらず、μmのやや大型の摩耗粒子が確認されており、ギヤ歯面ではやや厳しい潤滑状態が発生している可能性があると思われました。油中摩耗粒子は、インラインフィルタやオフラインフィルタに捕捉され、異常な摩耗状態が発生したとしても正常な潤滑状態にあると誤認してしまう可能性が考えられます。これを避けるため、今後の診断に当たっては、これまでの採油箇所に加え、インラインフィルタやオフラインフィルタの捕捉物も分析し、その結果から潤滑状態を評価することを推奨します。尚、フィルタ捕捉物の分析を実施する際には、フィルタ流量、フィルタ使用時間などの追加情報が必要です。是非ご提供下さい。泡立ち試験の結果、消泡性能が低下していることが確認されました。粘度は良好。粘度はmm/sと新油値mm/sに比較して、粘度変化率は-％で、当社推奨の管理限界値である±％以内にあり、良好と判断する。粘度はmm/sでした。粘度はmm/sでした。粘度指数はでした。粘度指数はでした。泡立ち試験は-でした。泡立ち試験は-と新油に比較して高い値でした。消泡性能が低下していることが確認されました。水分は良好。水分はppmと当社推奨の管理限界値の以下であり、良好と判断します。全酸価は良好。全酸価は.mgKOH/gと新油値.mgKOH/g以内であり、良好と判断します。機器の潤滑状態摩耗粒子の形態観察の結果、ギヤ歯面の疲労摩耗で発生したと推定されるμmサイズの摩耗粒子が観察されました。μmサイズの疲労摩耗粒子が観察されました。異常摩耗の早期発見パラメータである潤滑状態指数がの乗と正常な範囲にあるものの、摩耗粒子の形態観察の結果、ギヤ歯面の疲労摩耗で発生したと推定されるμmサイズの摩耗粒子が観察されました。
報告№108-8012 報告№108-6545 | 分析№108-02360 分析№108-02357 | 108-02357 | 精点Aを実施し、前回データと照合した結果、油中摩耗粒子の減少が確認されました。油中の摩耗粒子は、発生することにより増加し、油槽や配管内部で沈降したり、フィルタやストレーナにより捕捉されるなどにより減少します。油中の摩耗粒子濃度は、発生量と減少量とがバランスしたところで一定、いわゆる平衡状態になりますが、このバランスが崩れると増加する場合と減少する場合とに分かれます。増加する場合は、発生と減少がバランスしている状態から潤滑状態が変化して摩耗が厳しくなり始めたことを示し、これとは反対に、減少する場合は平衡状態から発生量が減少するか、或いは、減少量が大きくなることを示します。減少する場合は、いずれにしても摩耗の発生量に変化がないか、発生していないと判断できます。本軸受の場合、監視している粒子サイズを捕捉するフィルタ類の設置はなく、これによる減少はありませんので、油中の摩耗粒子が減少した理由は、摩耗粒子の発生がほとんどなく、油系統内部での沈降があったためと考えられます。以上のことから、本軸受の摩耗の進行はなく、潤滑状態は安定した状態にあったものと判断します。これらのことは、前回に比較して、計数汚染度はランク減少し、SOAP／D-SOAPの鉄および錫濃度に変化がないこと異常摩耗の早期発見パラメータであるフェログラフィーのIs値がのマイナス乗と良好の範囲にあること以上のことから判断しました。尚、潤滑油の基本特性も良好の範囲にあることから継続使用可能と判断します。
報告№109-09341 報告№109-09341 | 分析№109-002300・2301 分析№109-002300・2301 | 109-002300_2301 | 結論精密な濾過を推奨します。潤滑油を濾過する場合、弁体への異物噛み込みを予防するためにもμm以下のサイズでも濾過できるような精密な濾過機を使用して濾過を実施し、濾過後に清浄度を確認するとともに、予防保全を目的として年に～回程度は清浄度を確認することを推奨します。汚染計数汚染度は試料共に汚染されています。汚染粒子数は以下の通りです。汚染粒子数はチャッキ弁前がNAS級以上、チャッキ弁後がNAS級と汚染されています。汚染物重量は以下の通りです。汚染度物重量はチャッキ弁がmg/ml、チャッキ弁後がmg/mlとなっています。摩耗摩耗粒子の結果は以下の通りです。チャッキ弁前異常摩耗の早期発見パラメータであるフェログラフィーのIs値がの乗と高く、摩耗粒子の形態観察の結果、μm以下の鉄系摩耗粒子、異物の噛み込みにより発生する切削粒子、金属接触が厳しい場合に発生するシビア粒子がやや多く観察されています。チャッキ弁後異常摩耗の早期発見パラメータであるフェログラフィーのIs値がの乗と高く、摩耗粒子の形態観察の結果、μm以下の鉄系摩耗粒子、異物の噛み込みにより発生する切削粒子、金属接触が厳しい場合に発生するシビア粒子がやや多く観察されています。金属濃度SOAPの結果は以下の通りです。チャッキ弁前金属濃度SOAPの結果、鉄、鉛、銅、ニッケル、油の添加剤成分であるリン、亜鉛、カルシウム、マグネシウム、ホウ素、外部から混入したと思われるケイ素、アルミニウムが検出されています。チャッキ弁後金属濃度SOAPの結果、鉄、銅、錫、油の添加剤成分であるリン、亜鉛、カルシウム、マグネシウム、ホウ素、外部から混入したと思われるケイ素、アルミニウムが検出されています。金属濃度酸溶解法の結果は以下の通りです。チャッキ弁前金属濃度酸溶解法の結果、鉄、錫、油の添加剤成分であるリン、亜鉛、カルシウム、外部から混入したと思われるアルミニウムが検出されています。チャッキ弁後金属濃度酸溶解法の結果、鉄、錫、油の添加剤成分であるリン、亜鉛、カルシウム、外部から混入したと思われるアルミニウムが検出されています。
報告№107-0158 報告№107-0158 | 分析№107-00881 分析№107-00881 | 107-00881 | 分析の結果、前回に比較してD－SOAPで鉄がからに増加し、異常摩耗の早期発見パラメータであるフェログラフィーのIs値がやや高く、摩耗粒子形態観察およびフィルタ写真で、鉄錆、砂が多く観察されたことから、鉄濃度が増加した原因は、外部から混入したと思われる異物の影響と考えられました。以上のことから、本軸受は継続使用可能な状態にあると判断できますが、今後の採油は、廃油量を増量するなど外部からの影響を受けないように採油時にご配慮いただけますようお願い申し上げます。この油は継続使用可能と判断します。粘度は良好と判断します。粘度はmm/sと管理限界値以内にあり、良好と判断します。水分は良好と判断します。水分はppmと管理限界値の以下にあり、良好と判断します。全酸価は良好と判断します。全酸価は.mgKOH/gと新油データの.mgKOH/gに比較して高い値であるものの、IRの結果で油劣化の兆候を示すカルボン酸が確認されていないことから、良好と判断します。IRは良好と判断します。IRの結果、油劣化の兆候を示すカルボン酸の吸収が確認されていないことから、継続使用可能な状態にあると考えられます。計数汚染度、重量汚染度、共に良好と判断します。計数汚染度は良好と判断します。計数汚染度はNAS級と当社推奨の管理限界値のNAS級以内にあり、良好と判断します。重量汚染度は良好と判断します。重量汚染度は.mg/mlと当社推奨の管理限界値のmg/ml以内にあり、良好と判断します。機器の潤滑状態フェログラフィーの結果、外部から混入したと思われる鉄錆がやや多く観察されました。SOAPは良好と判断します。SOAPの結果、摩耗により発生する鉄及び錫が検出されていないことから、良好と判断します。尚、油の添加剤成分であるリンが検出されました。D－SOAPの結果、鉄および錫が検出されました。D－SOAPの結果、摩耗により発生する鉄および錫が検出されました。フェログラフィーの結果、外部から混入したと思われる鉄錆がやや多く観察されました。異常摩耗の早期発見パラメータであるフェログラフィーのIs値がの乗とやや高く、摩耗粒子形態観察の結果、外部から混入したと思われる鉄錆がやや多く観察されました。
報告№104-0294 報告№104-8053 | 分析№104-02199 分析№104-02529 | 104-02529 | 分析の結果、本軸受は継続使用可能な状態にあると判断します。このことは、異常摩耗の早期発見パラメータであるIs値がの乗と良好の範囲にあり、ベアリング軌道面から発生した摩耗粒子はマイルドな潤滑状態で発生した摩耗粒子であり潤滑状態は良好な状態で進行していると考えられる。以上のことから判断しました。尚、D－SOAPの鉄濃度が、油量リットルから摩耗体積を計算すると.mmとなります。この体積からベアリング軌道面の摩耗面積を検討し、この情報を傾向管理する必要がありますので、ベアリング番号をお知らせ下さい。
報告№109-09136 報告№114-00256 | 分析№109-001160 分析№114-000887 | 114-000887 | 潤滑部は継続使用可能な状態にあると判断します。但し、計数汚染度がNAS級とやや高く、さらにSOAPの銅濃度が高いことから、以下の対策を推奨します。油の酸化劣化の確認別紙鉱油の酸化に対する金属触媒の影響に示すように銅濃度がを超えた場合、酸化速度が極度に速まる可能性があるため、短期間のうちに油の性状分析を行い、油の酸化劣化の進行状況を確認することを推奨します。異常摩耗の早期発見のパラメータであるフェログラフィーのIs値は、レベルと正常です。但し、銅の溶出が認められたため、定期的に油性状分析を実施し、銅濃度の推移を監視することが有用と考えます。銅の溶出SOAPの結果、銅がppm検出されたことから、銅を使用した箇所が溶出している可能性が考えられます。銅の溶出箇所は、貴社ご提供の図面からデフレクターとバッフル、或いは流体継ぎ手のスクイ管、および潤滑油冷却器の冷却管などが推定されます。これらの部品の中でもデフレクターとバッフルは、オイルシールの役目を果たしていることから、溶出が継続した場合、シャフトとのギャップが増大し、油漏れの原因になると思われます。さらには油面低下により潤滑不良が発生することが懸念されるため、巡視の際には、油漏れと油面の低下に注意して下さい。銅の溶出は、潤滑油に使用されている亜鉛系添加剤と銅の反応により発生することが知られています。銅濃度の増加とともに油の酸化速度が加速しますので、注意が必要です。計数汚染度はNAS級と当社推奨の管理限界値以下であるものの、やや高い値となっています。フィルタグラムで金属片、鉄錆、砂等が観察されていることから、汚染度が高い要因は、摩耗と外部混入異物の影響と思われます。
報告№104-0378 報告№105-6031 | 分析№104-02669 分析№105-01031 | 105-01031 | オーバーホールヶ月後に初期試験を実施した結果、濾過効率の変化がなければ摩耗は安定していると判断します。これらのことは、前回に比較して、計数汚染度はランク減少したことSOAP／D-SOAPの結果、鉄濃度に変化がないこと異常摩耗の早期発見パラメータであるフェログラフィーのIs値がのマイナス乗と良好の範囲にあること以上のことから判断しました。尚、調速機圧油には静電浄油機が設置されており、摩耗状況を確認するためには、油清浄機の濾過性能を考慮して解析する必要があります。解析を進めるためには、浄油機の入口と出口から採油を実施し、正確な濾過効率を元に摩耗の進行状況を確認されることを推奨します。
報告№108-0411 報告№112-00594 | 分析№108-02744 分析№112-002497 | 112-002497 | 潤滑油は継続使用可能な状態にあると判断します。粘度、全酸価、IR、RBOTの各データは良好でした。尚、別紙RBOTの減少傾向から油の余寿命を求めた結果、本試料は直近の更油から起算して稼働日数が年月まで使用可能であることが分かりました。水分は良好でした。
報告№109-09136 報告№110-00812 | 分析№109-001160 分析№110-003830 | 110-003830 | 軸受および潤滑油は継続使用可能な状態にあると判断します。本試料油は、油中粒子などの固形物は沈降して低濃度の部分を採油していると思われます。低濃度の部分を採油した場合、潤滑状態に異常が発生していても見落としてしまう可能性があります。今後の採油は、極力運転中もしくは停止直後の油槽中層部から実施されることを推奨します
報告№107-4517 報告№107-4522 | 分析№107-00829 分析№107-00976 | 107-00976 | 分析の結果、本軸受は継続使用可能な状態にあると判断します。これらのことは、異常摩耗の早期発見パラメータであるIs値がの乗とやや高いものの、ベアリング軌道面から発生した摩耗粒子はマイルドな潤滑状態で発生した摩耗粒子であり、潤滑状態は良好な状態で進行していると考えられること鉄濃度から計算したフレーキングの発生面積が内輪軌道面の面積の凡そ.％であること以上のことから判断しました。
報告№107-4545 報告№109-09132 | 分析№107-02185 分析№109-001149 | 109-001149 | トライボ診断の結果、全てのデータが良好であることから、この油は継続使用可能と判断します。は良好と判断します。粘度は良好。粘度は.mm/sと新油値mm/sに比較して、粘度変化率は-.％で、当社推奨の管理限界値である±％以内にあり、良好と判断します。粘度はmm/sとなっています。粘度はmm/sとなっています。粘度指数はとなっています。粘度指数はとなっています。水分は良好。水分はppmと当社推奨の管理限界値の以下であり、良好と判断します。全酸価は良好。全酸価は.mgKOH/gと新油値.mgKOH/g以内にあり、良好と判断します。
報告№102-4005 | 分析№102-00272 | 102-00272 | 分析の結果、計数汚染度がNAS級以上と当社推奨の管理目安を超えていました。フェログラフィーの結果、摩耗の過酷度を示すIs値がの乗とやや高く、摩耗粒子の形態観察の結果、金属接触が厳しく、且つ、摩擦熱が高い場合に発生する黒錆と異物が摺動面に噛み込み発生する切削粒子がやや多く見られました。又、外部から混入した砂、鉄錆も多く見られました。今後、これらの異物が軸受摺動面に噛み込み、摩耗が進行することが懸念されるため、潤滑油中の摩耗濃度は平衡濃度に到達する時間以上経過した時点で再度分析を実施し、摩耗の進行状況を確認されることを推奨します。尚、多く観察された砂や鉄錆等の外部から混入した異物は、ドレン配管内や油槽底部の汚染物を誤って採取している可能性がありますので、ドレンの量等の採油方法を再度ご確認いただきますようお願いいたします。ご不明な点がございましたら、当社営業担当にお尋ねください。
報告№109-09136 報告№113-00674 | 分析№109-001160 分析№113-002911 | 113-002911 | 潤滑油は物理的性状が良好の範囲にあるものの、計数汚染度がやや高い値でした。今後、摩耗が進行し、計数汚染度が増加した場合、油中の汚染物が潤滑部に噛み込むことによる摩耗の進行が懸念されます。軸受は継続使用可能な状態にあると判断します。但し、今後の摩耗推移を確認するためにも傾向監視を継続することが有効です。定期的な分析今後の汚染度の増加、摩耗推移を監視するため、定期的な分析実施を推奨します。異常摩耗の早期発見のパラメータであるIs値は、前回のレベルから変化はなく、やや高い値であることから、定期的に潤滑油分析を実施し、摩耗推移を監視することが有用と考えます。計数汚染度は、前回のNAS級からNAS級にランク上昇し、当社推奨の管理限界値以下にあるもののやや高い値でした。また、重量汚染度はmg/mlと当社推奨の管理限界値を超えていました。フィルタ残渣に金属片、粘ちょう物、鉄錆等が観察されたことから、汚染度が高い要因は、摩耗粒子とスラッジ、そして外部混入異物の影響と考えられます。前回同様に粘度、水分、酸価、IRの各データは良好です。
報告№108-0179 報告№108-0179 | 分析№108-01311 分析№108-01313 | 108-01313 | 分析の結果、摩耗粒子の形態観察でμmサイズの微小な疲労摩耗粒子が比較的多く観察されたことから、軸受軌道面ではマイクロフレーキングが発生しています。但し、転がり軸受の寿命の指標となるフレーキングの発生が確認されなかったことから、現在のところ、本軸受は継続使用可能と判断します。計数汚染度はやや高い値でした。計数汚染度はやや高い値でした。計数汚染度はNAS級と当社推奨の管理限界値のNAS級以内にあるものの、やや高い値でした。重量汚染度はmg/mlでした。重量汚染度はmg/mlでした。機器の潤滑状態機器の潤滑状態は正常と判断します。SOAPの結果、鉄が検出されました。SOAPの結果、摩耗により発生する鉄、油の添加剤成分であるリンが検出されました。D－SOAPの結果、鉄が検出されました。D－SOAPの結果、摩耗により発生する鉄、油の添加剤成分であるリンが検出されました。フェログラフィーの結果は良好です。異常摩耗の早期発見パラメータであるフェログラフィーのIs値がの乗とやや高いものの、摩耗粒子の形態観察の結果、μmサイズの微小な疲労摩耗粒子が比較的多く観察されました。
報告№109-09136 | 分析№109-001160 | 112-002802 | 油の劣化進行は確認されなかったものの、油中の汚染度が高いことから、以下の対策を推奨します。対象設備は継続使用可能な状態にあると判断します。但し、将来的な摩耗進行の有無を確認するためにも傾向監視を継続することが有効です。濾過摩耗粒子や異物等がギヤ歯面や軸受軌道面に噛み込むことによる摩耗の進行が懸念されるため、可能であれば濾過を推奨します。定期的な分析今後懸念される凝着摩耗の進行を監視するため、定期的に分析を実施することを推奨します。新油との比較による評価を示す粘度、酸価のデータは新油データを基準として評価しています。今回は油名が不明であったため評価できませんでしたが、今後評価する場合は、使用している新油を同時に分析することをご検討下さい。はフェログラフィーおよびSOAP-Tの結果から総合的に判断した結果、継続使用は可能ですが、機器の機能を保持するためにも傾向管理が有用と考えます。フェログラフィー【定量分析：Is値】Is値は異常摩耗の早期発見パラメータのつで、摩耗粒子を定量化するために用います。Is値はの乗と低い値でした。フェログラフィー【定性分析：摩耗粒子および摩耗形態観察】分析結果から比較的多く観察された粒子は、以下の通りでした。シビア粒子・潤滑状態がやや厳しい凝着摩耗により発生。金属潤滑部が局部的に油膜切れを起していると考えられます。黒錆・潤滑状態がやや厳しい凝着摩耗により発生。金属接触が厳しく、且つ、高い摩擦熱が発生していると考えられます。観察された摩耗粒子の中でもシビア粒子、黒錆は、将来的な摩耗の進行に繋がる可能性を示唆しているため、傾向監視が必要と思われます。シビア粒子、黒錆は、凝着摩耗に分類されます。この摩耗粒子は、ギヤ歯面や軸受軌道面で凝着、破断を繰り返し、この過程で生じる移着粒子が成長して摩耗粒子となります。そのため、ギヤ歯面や軸受軌道面では局部的に油膜切れが発生していることを示しています。この状態が継続した場合、摩耗粒子のサイズは徐々に大型化していき、設備の損傷に至る場合がありますので、傾向監視が必要です。Iカップリング発光分光分析【SOAP-T】検出された金属元素から発生箇所を推定すると、以下の通りでした。鉄、鉛、錫、亜鉛・ギヤ、軸受等リン・添加剤カルシウム、ケイ素、ナトリウム・外部混入異物計数汚染度は、NAS級以上と、当社推奨の管理限界値を超えていました。摩耗粒子の形態観察およびSOAP-Tの結果から、汚染度が高い要因は摩耗と外部混入異物の影響と思われます。粘度粘度はmm/sとISOVG規格内にありました。水分はppmと当社推奨の管理限界値以下であり、良好でした。酸価は油名が不明であったため、新油データとの比較ができず評価できませんでした。潤滑油および設備の劣化比較と傾向はフェログラフィーおよびSOAP-Tの結果から総合的に判断した結果、前回同様に傾向管理が必要な状態にあると考えられます。フェログラフィー【定量分析：Is値】Is値は前回に比較しての乗から乗に上昇しているものの、低い値でした。フェログラフィー【定性分析：摩耗粒子および摩耗形態観察】今回はシビア粒子が比較的多く観察されました。Iカップリング発光分光分析【SOAP-T】前回と比較して鉄がppmからに増加していました。計数汚染度は、前回同様にNAS級以上と当社推奨の管理限界値NAS級を超えていました。粘度粘度は前回に比較してmm/sからmm/sに低下し、前回同様にISOVG規格内にありました。水分は前回に比較してppmからppmに増加しているものの、前回同様に当社推奨の管理限界値以下であり、良好でした。酸価は前回に比較して.mgKOH/gから.mgKOH/gに低下していることから、油劣化は進行していないと考えられます。
報告№108-0227 報告№110-00088 | 分析№108-01664 分析№110-0000335 | 110-000335 | ・摩耗状態前回同様にSOAP／D－SOAPの結果、潤滑油中からは鉄、銅、錫が検出されました。検出されたこれらの金属は、粒子観察の結果から銅合金、ホワイトメタルのシビア粒子でした。これらのことから、軸受メタルおよび銅を使用した部位の摩耗が発生していることが分かりました。銅が検出された原因として、以下の点が考えられます。油の添加剤成分である亜鉛系添加剤と銅が反応して溶出する。冷却用蛇管にフィンがついていた場合、振動により摩耗する。及びの現象が同時に起こる。これらの原因のうち、分析の結果から今回はの可能性が考えられます。・軸受メタルの摩耗軸受メタルの主成分である錫がSOAPでppm、D－SOAPで検出されたことから、軸受メタルの摩耗が確認されました。油量Lと錫濃度ppmから摩耗体積を計算した結果、cmとなりました。摩耗量としては決して少なくなく注意が必要な状況にあると思われます。・汚染度前回に比較して計数汚染度は、NAS級からNAS級にランク減少し、重量汚染度は.mg/mlからmg/mlに減少し、共に良好でした。・粘度、水分、全酸価、IRの各データは良好でした。尚、RBOTが前回に比較してmin上昇しています。RBOTが上昇する要因は、更油や補給が考えられます。お客様からの情報では、更油や補給を実施していないことから、RBOTが上昇した原因は不明でしたが、今回の分析結果で、全酸価および粘度の各データに大きな変化はなく、異種油の混入などは確認されていないため、本試料油は継続使用可能な状態にあります。今後は、今回のRBOT値を基に潤滑油の寿命を評価します。潤滑油および軸受は継続使用可能な状態にあるものの、以下の対策が必要です。今後は、軸受メタルの摩耗を監視するために、定期的に分析を実施し、摩耗の進行状況を確認されることを推奨します。次回の分析では、軸受メタルの表面積が確認できる図面や寸法などの情報がご提供下さい。その際には、直近のメタル交換からの運転時間ならびに現在の使用油の使用時間もお知らせ下さいますようお願いいたします。は良好と判断します。粘度は良好と判断します。粘度はmm/sと新油値mm/sに比較して、粘度変化率は-％で、当社推奨の管理限界値である±％以内にあり、良好と判断します。水分は良好と判断します。水分は.ppmと当社推奨の管理限界値の以下にあり、良好と判断します。全酸価は良好と判断します。全酸価は.mgKOH/gと新油値.mgKOH/gに比較して高いものの、IRの結果、油劣化の兆候を示すカルボン酸の吸収が確認されていないことから、良好と判断します。IRの結果、良好と判断します。IRの結果、油劣化の兆候を示すカルボン酸の吸収が確認されていないことから、良好と判断します。RBOTの結果、良好と判断します。RBOTはminと当社推奨の管理限界値のmin以上であり、良好と判断します。は良好と判断します。計数汚染度は良好と判断します。計数汚染度はNAS級と当社推奨の管理限界値NAS級以内であることから、良好と判断します。重量汚染度は良好と判断します。重量汚染度はmg/mlと当社推奨の管理限界値のmg/ml以内であることから、良好と判断します。機器の潤滑状態軸受メタルの摩耗の進行が確認されました。SOAPの結果、軸受の摩耗を示す錫が検出されました。SOAPの結果、鉄がppm、銅がppm、軸受の摩耗を示す錫がppm、油の添加剤成分であるバリウムがppm、外部から混入したと思われるリン、亜鉛が共にppm検出されました。D－SOAPの結果、軸受の摩耗を示す錫が検出されました。D－SOAPの結果、鉄が、銅が、軸受の摩耗を示す錫が、油の添加剤成分であるバリウムが、外部から混入したと思われる亜鉛、カルシウム、ナトリウムが共に検出されました。フェログラフィーの結果、銅合金が比較的多く観察されました。異常摩耗の早期発見パラメータであるフェログラフィーのIs値がと良好の範囲にあるものの、摩耗粒子の形態観察の結果、銅合金が比較的多く観察されました。
報告№106-6023 報告№106-6042 | 分析№106-00388 分析№106-00850 | 106-00850 | 初期試験を実施した結果、前回に比較して、各分析データに変化がないことから、摩耗は安定し、潤滑油も継続使用可能と判断します。これらのことは、前回に比較して、計数汚染度は等級に変化がないことSOAP／D-SOAPの鉄及び錫濃度が減少したこと異常摩耗の早期発見パラメータであるフェログラフィーのIs値がの乗と変化がないこと以上のことから判断しました。尚、RBOTがminと前回のminに比較してmin上昇しています。RBOTの試験規格では、繰り返し許容差を下式により規定しています。許容差＝×回の測定値の平均この式より、今回の分析値ではminが繰り返し許容差です。したがって、今回のRBOT値の上昇はバラツキの範囲にあると考えられます。
報告№109-09136 報告№110-00823 | 分析№109-001160 分析№110-003873 | 110-003873 | 潤滑油および軸受は継続使用可能な状態にあると判断します。但し、凝着摩耗の発生が確認されているため、ヶ月後に再分析を実施し、摩耗の進行状況を確認することを推奨します。
報告№108-5071 報告№110-00727 | 分析№108-02721 分析№110-003378 | 110-003378 | 潤滑油は継続使用可能な状態にあると判断します。但し、水分の増加が確認されたことから、定期的に分析を実施し、水分量を監視することを推奨します。分析結果水分が増加していました。粘度粘度は.mm/sと新油値mm/sに比較して、粘度変化率は-.％で、当社推奨の管理限界値である±％以内にあり、良好と判断します。泡立ち試験泡立ち試験は-と新油に比較して大きな変化はないことから、良好と判断します。水分は.ppmと新油値の.ppmに比較して増加していました。全酸価全酸価はmgKOH/gと新油値mgKOH/g以下であり、良好と判断します。
|  | 113-001363 | 分析の結果、潤滑油の劣化は確認されなかったことから、継続使用可能と判断します。但し、油中の汚染度がやや高いことから、異物の噛み込みによる摩耗が懸念されますのでに示す対策を推奨します。減速機減速機は継続使用可能な状態であるため、分解点検の必要はないと判断します。但し、将来的な摩耗進行の有無を確認するためにも傾向監視を継続することが有効です。尚、バックラッシ増加量の評価をした結果、上限値に比較して十分低い値であり、余寿命は約年と推定されました。但し、今回の計算は仮定に基づいて行っているため、参考値としてお考え下さい。定期的なトライボ診断実施定期的な分析を実施することにより、データの変化から異常の兆候を早期に発見することが可能となります。今後懸念される汚染度の増加および摩耗の進行を監視するため、定期的なトライボ診断の実施を推奨します。は良好でした。粘度粘度は、.mm/sと、新油値の.mm/sに比較して粘度変化率が-％となり、当社推奨の管理限界値である±％以内であり、良好と判断します。水分はと当社推奨の管理限界値以下であり、良好と判断します。酸価・IR酸価劣化の進行度は、酸価およびIRの結果から総合的に判断します。酸価は、.mgKOH/gと新油値.mgKOH/g以下であり、IRの結果で油劣化の兆候を示すカルボン酸の吸収が確認されていないことから、油は劣化していないと判断します。計数汚染度は当社推奨の管理限界値以下であるものの、やや高い値でした。計数汚染度計数汚染度はNAS級と当社推奨の管理限界値NAS級以下であるものの、やや高い値でした。重量汚染度はmg/mlでした。光学顕微鏡写真重量汚染度で濾過したフィルタ表面上の夾雑物を光学顕微鏡で観察した結果、フィルタ表面が茶褐色であり、金属片、スラッジ、鉄錆、砂等が観察されました。はフェログラフィーおよびSOAP-Tの結果から総合的に判断した結果、継続使用は可能ですが、今後の機器の機能を確認するためにも傾向管理が有用と考えます。フェログラフィー【定量分析：Is値】Is値は異常摩耗の早期発見パラメータのつで、摩耗粒子を定量化するために用います。今回のIs値は、の乗と低い値でした。フェログラフィー【定性分析：摩耗粒子および摩耗形態観察】分析結果から観察された代表的な粒子は、以下の通りでした。正常な摩耗粒子・潤滑状態が正常なマイルド摩耗により発生。Iカップリング発光分光分析【SOAP-T】検出された金属元素から発生箇所を推定すると、以下の通りでした。鉄、銅、アンチモン、錫、亜鉛・ギヤ歯面、軸受等リン、モリブデン・添加剤カルシウム、アルミニウム、ケイ素、ナトリウム、マグネシウム・外部混入異物SOAP-Tの結果、亜鉛が検出されました。亜鉛を使用した箇所の溶出・摩耗が発生していると思われます。亜鉛メッキ等であった場合、耐食性が低下して腐食に進展することが懸念されます。バックラッシ検出された鉄濃度を基にバックラッシ増加量の計算を行いました。今回、歯車の歯幅、モジュール、歯数が不明でした。よって、鳥江号主ポンプ減速機の仕様を当てはめて、バックラッシの増加量を計算しました。その結果、今回検出された鉄がギヤ歯面から、平均的に摩耗して発生していたと仮定した場合、バックラッシの増加量は以下の通りと推定されます。表バックラッシ増加量接触箇所 バックラッシ増加量上限値 バックラッシ増加量 内歯車-遊星歯車 . 約. 遊星歯車-太陽歯車 . 約 バックラッシの初期値が不明であるため、増加量の上限値を適正なバックラッシの最大値と最小値の差としました。今回の推定されたバックラッシ増加量は上限値に比較して十分に小さい値であり、良好であると推定できます。バックラッシの増加量を基に余寿命を計算したところ、上限値に達する稼働時間は約時間後となり、本設備の平均年稼働時間が時間であることから、約年使用可能と推定されます。但し、今回の計算は仮定に基づいて行っているため、参考値としてお考え下さい。
報告№104-0124 報告№105-0094 | 分析№104-00956 分析№105-00630 | 105-00630 | 本トライボ診断は、潤滑油を分析し、分析結果から機器の潤滑状態を評価することを目的としました。診断の結果、軸受摺動面では厳しい金属接触、異物の噛み込みにより発生する切削摩耗が発生しています。切削摩耗は、摩耗進行速度が速く注意が必要です。今後、更に摩耗が進行することが懸念されるため、ヶ月以内に再度分析を実施し、摩耗の進行状況を確認されることを推奨します。これらのことは、以下のことから判断しました。異常摩耗の早期発見パラメータであるフェログラフィーのIs値がと良好の範囲にあるものの、摩耗粒子形態観察の結果、異物の噛み込みにより発生する切削粒子、金属接触が厳しい場合に発生するシビア粒子が観察されたこと
報告№109-09136 報告№110-00083 | 分析№109-001160 分析№110-000295 | 110-000295 | ・摩耗状態前回に比較してSOAP／D－SOAPの鉄および錫濃度に大きな変化はなく、異常摩耗の早期発見パラメータであるフェログラフィーのIs値がの乗と良好でした。・汚染度前回に比較して計数汚染度はNAS級からNAS級にランク減少し、良好でした。・前回同様にIR、RBOTの各データは良好でした。潤滑油および軸受は継続使用可能な状態にあると判断します。
報告№108-0411 報告№110-00079 | 分析№108-02745 分析№110-000286 | 110-000286 | ・摩耗状態前回に比較してSOAP／D－SOAPの鉄および錫濃度に大きな変化はなく、異常摩耗の早期発見パラメータであるフェログラフィーのIs値が.と良好でした。・汚染度前回に比較して計数汚染度はNAS級から変化はなく、良好でした。・前回に比較して粘度、水分、全酸価、IRの各データは良好でした。潤滑油および軸受は継続使用可能な状態にあると判断します。は良好と判断します。粘度は良好と判断します。粘度は.mm/sと新油値mm/sに比較して、粘度変化率は+％で、当社推奨の管理限界値である±％以内にあり、良好と判断します。水分は良好と判断します。水分はと当社推奨の管理限界値の以下にあり、良好と判断します。全酸価は良好と判断します。全酸価は.mgKOH/gと新油値.mgKOH/gに比較して変化はないことから、良好と判断します。IRの結果、良好と判断します。IRの結果、油劣化の兆候を示すカルボン酸の吸収が確認されていないことから、良好と判断します。は良好と判断します。計数汚染度は良好と判断します。計数汚染度はNAS級と当社推奨の管理限界値のNAS級以内であり、良好と判断します。重量汚染度は良好と判断します。重量汚染度は.mg/mlと当社推奨の管理限界値のmg/ml以内であり、良好と判断します。機器の潤滑状態機器の潤滑状態は正常と判断します。SOAPの結果は良好です。SOAPの結果、金属元素は検出されませんでした。D－SOAPの結果は良好です。D－SOAPの結果、鉄が、外部から混入したと思われるカルシウムが、ナトリウムが検出されました。フェログラフィーの結果は良好です。異常摩耗の早期発見パラメータであるフェログラフィーのIs値が.と良好の範囲にあることから、潤滑状態は正常と判断します。
報告№108-0411 報告№110-00656 | 分析№108-02744 分析№110-003027 | 110-003027 | は、油の粘度変化率、油中のスラッジの発生量などを判断パラメータに、粘度、全酸価、有機物・有機化合物、酸化安定度で評価します。分析の結果、油の粘性を示す粘度は、新油値の.mm/sに比較して粘度変化率が-.％の.mm/sとほぼ変化はなく、また油中のスラッジの発生量を示す全酸価は、新油値の.mgKOH/gに対して.mgKOH/gと減少しており、さらには有機物・有機化合物の結果でも油が劣化した場合に発生するカルボン酸の発生も確認されず、酸化防止剤の残存量を示す酸化安定度は、限界値minに比較して、十分に残量があるminであった。以上のように、の健全性を示す各パラメータは全て良好であり、潤滑油の劣化は確認されませんでした。尚、別紙酸化安定度の減少傾向から油の余寿命を求めた結果、本試料は年月まで使用可能であることが分かります。油中の水分を計測した結果、水分はppmと新油と同等であり、継続使用可能な状態にあることが確認されました。潤滑油は継続使用可能な状態にあると判断します。
報告№109-09136 報告№111-00149 | 分析№109-001160 分析№111-000734 | 111-000734 | 酸化安定度は、新油値に比較して大きな値であり減少傾向は確認されませんでした。更油から今回採油までのヶ月間で酸化防止剤の消耗は確認されていないことから、使用条件が同様であれば定検周期のヶ月は使用できる可能性が高いと判断します。次回定検時に更油を実施しない場合は、酸化安定度を知るための分析を実施し、余寿命を確認することを推奨します。酸化安定度はminであり、当社推奨の管理限界値のmin以上であることから、良好と判断します。
報告№111-00058 報告№111-00058 | 分析№111-000301 分析№111-000301 | 111-000301 | は良好と判断します。潤滑油は継続使用可能な状態にあると判断します。尚、RBOTは、新油値に比較して大きな値であり減少傾向は確認されませんでした。このことから、更油から今回採油までのヶ月間で酸化防止剤の消耗は確認されておらず、使用条件が同様であれば定検周期のヶ月は使用できる可能が高いと判断します。≪状態監視とパラメータ≫分析の目的および各分析のパラメータは以下の通りです。特性低下目的：油の分析結果から、や劣化傾向ならびに添加剤の消耗程度、残存寿命などを確認する。粘度JISK全酸価JISK赤外線吸収スペクトルJISK酸化安定度試験JISK汚染目的：油の分析結果から、砂塵あるいは水・異種油などによるや、異物混入の有無を確認する。水分JISK計数汚染度JISB重量汚染度JISB光学顕微鏡観察摩耗目的：油中の摩耗粒子を分析する事により、回転・摺動部の潤滑状態、摩耗劣化の程度、余寿命などを解析する。摩耗診断電子顕微鏡観察JISKX線マイクロアナリシス油中金属濃度JISK≪分析結果≫特性低下粘度：良好粘度値mm/sの新油値mm/sに対する変化率は+.％であり、当社推奨の管理限界値±％以内に留まっています。全酸価：良好全酸価.mgKOH/gは新油値の.mgKOH/g以内にあることから、問題は無いと判断します。赤外線吸収スペクトル：良好酸化安定度試験：良好酸化安定度試験の結果、数値minは当社推奨の管理限界値min以上に留まっており、現時点での使用は可能と判断します。汚染水分：良好水分値ppmは当社推奨の管理限界値以内に留まっています。計数汚染度：今回は実施していません。重量汚染度：今回は実施していません。光学顕微鏡観察：今回は実施していません。摩耗摩耗診断電子顕微鏡観察・X線マイクロアナリシス：今回は実施していません。油中金属濃度：今回は実施していません。
報告№106-0334 報告№106-0334 | 分析№106-01757 分析№106-01757 | 106-01757 | 分析の結果、計数汚染度がNAS級とやや高い値でした。摩耗粒子形態観察及びフィルタ写真で外部から混入した鉄錆、砂が多く観察されたことから、汚染度が高い原因は、外部から混入した異物の影響と考えられました。今後、これらの異物が軸受摺動面に噛み込み摩耗が進行することが懸念されるため、ヶ月以内に再度分析を実施し、汚染度及び摩耗の進行状況を確認されることを推奨します。これらのことは、計数汚染度がNAS級とやや高いこと異常摩耗の早期発見パラメータであるフェログラフィーのIs値が.と良好の範囲にあるものの、摩耗粒子形態観察で外部から混入した鉄錆、砂が多く観察されたことフィルタ写真でも外部から混入した鉄錆、砂が多く見られたこと以上のことから判断しました。尚、採油前の排油量がドレン配管分であり不足していた可能性も考えられます。今後の採油はドレン配管分の油量の～倍程度排油を行ってから、採油を実施されることを推奨します。この油は継続使用可能と判断します。粘度は良好と判断します。粘度はmm/sと管理限界値以内にあり、良好と判断します。水分は良好と判断します。水分はppmと管理限界値の以下にあり、良好と判断します。全酸価は良好と判断します。全酸価は.mgKOH/gと新油データの.mgKOH/gに比較して高い値であるものの、IRの結果で油劣化の兆候を示すカルボン酸が確認されていないことから、良好と判断します。IRは良好と判断します。IRの結果、油劣化の兆候を示すカルボン酸の吸収が確認されていないことから、継続使用可能な状態にあると考えられます。計数汚染度はやや高い値でした。計数汚染度はやや高い値でした。計数汚染度はNAS級と当社推奨の管理限界値のNAS級以内にあるものの、やや高い値でした。重量汚染度は良好と判断します。重量汚染度はmg/mlと当社推奨の管理限界値のmg/ml以内にあり良好と判断します。機器の潤滑状態フェログラフィーの結果、外部から混入した鉄錆、砂が多く観察されました。SOAPの結果、錫が検出されました。SOAPの結果、摩耗により発生する錫が検出されました。又、油の添加剤成分であるリンが検出されました。D－SOAPの結果、鉄が検出されました。D－SOAPの結果、摩耗により発生する鉄が検出されました。フェログラフィーの結果、外部から混入した鉄錆、砂が多く観察されました。フェログラフィーの結果、異常摩耗の早期発見パラメータであるIs値が.と良好の範囲にあるものの、摩耗粒子形態観察の結果、外部から混入した鉄錆、砂が多く観察されました。
報告№108-0075 報告№108-0071 | 分析№108-00429 分析№108-00384 | 108-00384 | 、汚染度、軸受の潤滑状態を確認する。分析の結果、摩耗粒子の形態観察で異物の噛み込みにより発生する切削粒子、外部から混入したと思われる樹脂がやや多く観察され、フィルタ表面の異物を観察した結果、鉄錆、砂、樹脂が観察されました。更にD－SOAPで鉄が検出されたことから、汚染度が高い要因は、摩耗と採油の影響によるものと考えられました。今回の採油は対象設備の停止中に排油口から採油を実施しているため、これらの異物および樹脂が検出されたのは、排油口配管内部に残留していた汚染物、または、採油時に外部から混入した可能性が高いと思われます。観察された摩耗粒子の形態は、切削摩耗であることが分かりました。切削摩耗は異物が混入していない状態に比較して、摩耗進行速度が速く注意が必要です。転がり軸受の場合、分の程度に寿命が低下することが知られています。今後、更に摩耗が進行し、転がり軸受の寿命の指標となるフレーキングに進展することが懸念されるため、運転再開後ヶ月以内に再度分析を実施し、潤滑状態を確認することを推奨します。一方、を示す粘度、水分、全酸価、IRの各データは良好の範囲にあることから、この油は継続使用可能と判断します。尚、上述しましたように、今回の採油は停止中の採油であるため、運転中の採油に比較して汚染度は高目に出ている可能性があります。次回採油のタイミングは、粒子の沈降の影響を極力抑え、油中粒子が均一な分散状態に近い状態で採油が実施できるように、対象設備の運転中、または停止直後に採油を実施されることを推奨します。
報告№109-09249 | 分析№109-001747 | 113-000581_date140217 | 潤滑油は継続使用可能と判断します。軸受は継続使用可能な状態にあると判断します。フェログラフィーで、外部から混入したと考えられる鉄錆、樹脂等が観察されたものの、異常摩耗の早期発見パラメータであるのIs値は、前回のレベルから-レベルに低下し正常値であり、異常摩耗の兆候を示す摩耗粒子が顕著に観察されなかったことから、摩耗状態は良好です。．水分、汚染粒子数、汚染物重量の各データは良好です。．粘度、酸化安定度、色相の各データは良好です。有機物・有機化合物全酸価が.mgKOH/gと注意領域にありましたが、添加剤として含まれている防錆剤の影響であり、良好と判断します。有機物・有機化合物有機物・有機化合物の結果、cm-付近にピークが確認されましたが、添加剤として含まれている防錆剤の影響であり、スラッジのピークでなく良好と判断します。
報告№104-0017 | 分析№104-00203 | 104-00203 | 本トライボ診断は、軸受潤滑油を分析し、その分析結果から軸受の劣化状態を評価し、継続使用の可否を判断するとともに、油劣化・汚染状態についても評価することを目的としました。尚、本機器は夏期重負荷期のみ稼動します。分析の結果、正常な摩耗状態で発生する軸受の摩耗による摩耗粒子が確認されたものの、転がり軸受の寿命を示すフレーキングの発生は確認されず、本軸受は継続使用可能な状態にあると判断します。一方、油劣化状況を確認するために実施した粘度、水分、全酸価、IRの結果、水分を除くデータは良好でした。水分がと当社推奨の管理限界値を超えているため、水分除去、又は更油を計画されることを推奨します。尚、油中粒子濃度がやや高い値を示しており、これらの粒子が軸受軌道面に噛み込み摩耗を進行させる場合があるため、夏期重負荷期以降に再度分析を実施し、摩耗の進行状況を確認されることを推奨します。
報告№109-09249 報告№111-00550 | 分析№109-001747 分析№111-002553 | 111-002553 | 潤滑油は継続使用可能な状態であり、また運転中における潤滑状態も正常であったものと判断します。本試料油は、汚染や摩耗に関するデータが異常として出やすいドレンバルブから採油されたにもかかわらず、分析の結果は全ての分析項目の値が当社推奨の管理基準値を満たしており、新油分析値との比較結果も問題となる値はありませんでした。分析結果特性低下特性低下に係るパラメータの分析結果は良好と判断します。粘度粘度は.mm/sと新油値.mm/sに対する粘度変化率は+.％で、当社推奨の管理限界値である±％以内にあり、良好と判断します。全酸価添加油の全酸価は、油メーカによって初期値が違うため統一した管理基準を設定するのが困難であることから、当社では管理限界値を設定しておらず、新油分析値との比較及び他の分析項目の結果より全酸価の状態判断を行います。その結果、全酸価は.mgKOH/gと新油値.mgKOH/g以内にあり、良好と判断します。酸化安定度酸化安定度はminであり、当社推奨の管理限界値のmin以上であることから良好と判断します。有機物・有機化合物有機物・有機化合物は、IRチャートによる新油分析値との比較の結果、cm-付近に劣化の兆候を示すカルボン酸の吸収が確認されていないことから、良好と判断します。色相はLであり、新油値のLに比較して高い値でした。汚染に係るパラメータの分析結果は良好と判断します。水分はppmであり、当社推奨の管理限界値の以下であることから良好と判断します。汚染粒子数はNAS級であり、当社推奨の管理限界値のNAS級以内であることから良好と判断します。汚染度物重量は.mg/mlであり、当社推奨の管理限界値のmg/ml以内であることから良好と判断します。摩耗運転中における潤滑状態は正常であったものと判断します。異常摩耗の早期発見パラメータであるフェログラフィーのIs値がのマイナス乗と良好の範囲にあったことから、潤滑箇所の潤滑状態は正常と判断します。金属濃度SOAP法により金属濃度を測定した結果、潤滑箇所で発生する金属接触によって検出される鉄がppm、油の添加剤成分であるリンがppm、亜鉛がppm、カルシウムがppm検出されました。金属濃度酸溶解法により金属濃度を測定した結果、潤滑箇所で発生する金属接触によって検出される鉄、亜鉛が共に、外部から混入したと思われるカルシウムが、ナトリウムがと僅かに検出されましたが良好と判断します。
報告№102-8080 | 分析№102-1535 | 102-01535 | 電動サーボの潤滑油を分析した結果、計数汚染度がNAS級、重量汚染度が.mg/mlでした。SOAP／D－SOAPの結果、摩耗により発生した鉄及び銅が非常に多く検出されていることから、汚染の要因は、鉄、銅を使用した部分の摩耗によるものと考えられました。フェログラフィーの結果、摩耗の過酷度を示すIs値がの乗と高い値を示していました。摩耗粒子形態観察で、ギヤ歯面、ボールネジ軌道面、ベアリング軌道面の摩耗により発生したμm未満の粒子が多く見られ、また、厳しい金属接触の場合に発生するシビア粒子が見られることから、ギヤ歯面及びベアリング軌道面では、高温の摩擦熱を伴う潤滑状態が発生していると推定されました。当社の経験では、過去に他電力会社でIs値がの乗になった時点で分解点検を実施したところ、中間ギヤベアリングに摩耗が確認され、それが原因でギヤの振れが大きくなり、その結果、ボールネジ部にスラスト方向の負荷が大きくなり、ボールネジの異常摩耗に進展していた事例があります。今回の試料のIs値は、の乗ですから、損傷の程度は、比較的軽度な状況であると思われますが、念のため巡視の際は、異音などに注意してください。本機器の場合、ギヤ及びベアリングの延命処置として濾過を実施されることを推奨します。又、油膜切れを予防するため、極圧性能の高い潤滑油に変更されることを併せて推奨します。尚、本試料油は主機停止後日後に採油を実施しており、停止してから粒子が油中に沈降し、採油箇所付近の粒子濃度が高くなり、その部分を採取した可能性があります。今後の採油は、主機運転中、又は、主機停止直後に採油を実施されることを推奨します。
報告№108-0227 報告№110-00749 | 分析№108-01664 分析№110-003552 | 110-003552 | Iカップリング発光分光分析供試の潤滑油を分析した結果、検出された金属元素は、SOAPの結果表に示すように、鉄、ニッケル、錫、リン、亜鉛、カルシウム、ケイ素、ナトリウムが検出されました。これらの検出された金属元素から発生箇所を推定すると鉄、ニッケル、錫・軸受等リン、亜鉛、カルシウム、ケイ素、ナトリウム・外部混入異物であると思われます。このうち、機械部品が摩耗したと思われる元素はのグループです。フェログラフィー異常摩耗の早期発見パラメータとして摩耗粒子を定量化して評価するフェログラフィーのIs値は、潤滑状態が正常なの乗でした。摩耗粒子の形態で比較的多く観察された粒子は、潤滑状態が正常な場合に発生する摩耗粒子、異物の噛み込みなどで発生する切削粒子、局部的に高圧・高温となる場合に発生するフリクションポリマでした。このような摩耗粒子が観察された場合には、潤滑部では正常なマイルド摩耗と異物による切削摩耗が発生し、そして局部的ではあるものの高圧・高温の箇所が発生していることも分かります。切削摩耗は、他の摩耗形態に比較して摩耗進行速度が速く注意が必要で、定期的なトライボ診断による状態監視が必要と考えます。切削摩耗の原因となる混入異物が残留している場合、この異物により切削摩耗が継続して発生する可能性があります。フリクションポリマは、潤滑油が摺動面に押し込められ高圧状態になると同時に、圧縮熱により高温状態になった結果、基油自身が重合反応を起こし生成することが知られています。そのため、高圧高温状態の解消がなされなければ、潤滑油の劣化が進行し、粘度上昇に因る潤滑異常に進展する場合があります。水分、計数汚染度、重量汚染度は共に良好でした。粘度、全酸価、IR、RBOTの各データは良好でした。尚、別紙RBOTの減少傾向から油の余寿命を求めた結果、本試料は直近の更油から起算して稼働日数が年月まで使用可能であることが分かります。今回の採油は、機器停止中に排油口から実施しているため、別紙油中粒子の沈降の影響に示すように、油中粒子などの固形物は沈降の影響を受けて分析データが高濃度に出る可能性があるにもかかわらず、分析データが全て良好の範囲内であったことから軸受および潤滑油は継続使用可能な状態あると判断します。
報告№101-4000 | 分析№101-00111 | 101-00111 | 分析の結果、計数汚染度、重量汚染度を除く項目は良好でした。計数汚染度がNAS級、重量汚染度がmg/mlとやや汚染されていました。フェログラフィーの結果、外部から混入した鉄錆、金属接触が厳しく、且つ、摩擦熱による摺動面の温度が高い場合に発生する黒錆、球状粒子が見られることから、汚染要因は、外部から混入した鉄錆などの異物と、内部で発生している摩耗粒子によるものと考えられました。異物が外部から混入した原因は、本試料油の採油がオーバーホール後の廃油タンクより行われていたため、この時に混入したものと考えられました。ただし、摩耗粒子は、機器より発生したと考えられます。観察されたこれらの摩耗粒子は、良好な潤滑状態である流体潤滑と固体接触が混在する混合潤滑状態にあったことを示しています。オーバーホール後にも、このような摩耗粒子が発生している場合、摩耗が進行することを示しますので、注意が必要です。オーバーホール後に出来るだけ早めに分析を実施し、状態を監視するための初期値を取ることを推奨します。
報告№109-09136 報告№111-00466 | 分析№109-001160 分析№111-002162 | 111-002162 | 軸受は継続使用可能な状態にあると判断します。但し、今後も摩耗の進行を傾向監視するため、以下の対策を推奨します。次回点検でオイルリングの点検燃焼ガス中の硫黄分と添加剤が反応して生成したカルシウム化合物が高い濃度を示していました。これは、オイルリングの摩耗により燃焼ガスのシール性が低下したためと推定されますが、今回検出されたカルシウム濃度は濃度が比較的高いことから、カルシウム化合物が軸受メタルの油膜に入り込みメタルの摩耗を促進することがあるため、次回点検ではオイルリングの摩耗状態の点検を推奨します。更油或いは部分更油による水分濃度の調整水分の影響により金属表面で腐食摩耗が発生し、発生した鉄錆等の粒子が潤滑部に噛み込み摩耗が進行することがありますので、更油或いは部分更油などにより相対的に水分濃度を低くするなどの方法を推奨します。定期的な分析凝着摩耗の進行を監視するため、定期的に分析を実施し、摩耗の進行状況を確認することを推奨します。新油との比較による評価を示す粘度、酸価、塩基価、IRのデータは新油データを基準として評価しています。今回は当社に新油データがなかったため判断できませんでしたが、今後評価する場合は、充填用に新油を同時に分析することをご検討下さい。フェログラフィー異常摩耗の早期発見パラメータとして摩耗粒子を定量化して評価するフェログラフィーのIs値は、潤滑状態が厳しいの乗でした。摩耗粒子の形態で比較的多く観察された粒子は、潤滑状態が正常な場合に発生する摩耗粒子金属接触が厳しく、且つ、摩擦熱が高い場合に発生する黒錆局部的に高圧・高温となる場合に発生するフリクションポリマでした。これらの摩耗粒子が観察された場合、潤滑部で発生している摩耗形態は、正常なマイルド摩耗潤滑状態がやや厳しい凝着摩耗であり、そして局部的ではあるものの高圧・高温の箇所が発生していることも分かります。フリクションポリマは、潤滑油が摺動面に押し込められ高圧状態になると同時に、圧縮熱により高温状態になった結果、基油自身が重合反応を起こし生成することが知られています。そのため、高圧高温状態の解消がなされなければ、潤滑油の劣化が進行し、粘度上昇に因る潤滑異常に進展する場合があります。Iカップリング発光分光分析供試の潤滑油を分析した結果、検出された金属元素は、SOAP-Tの結果表に示すように、鉄、鉛、銅、錫、リン、亜鉛、カルシウム、バリウム、アルミニウム、ナトリウム、マグネシウム、ホウ素でした。検出されたこれらの金属元素から発生箇所を推定すると鉄、鉛、銅、錫・エンジン部品リン、亜鉛、カルシウム、マグネシウム、ホウ素・オイル添加剤バリウム、アルミニウム、ナトリウム・外部混入異物であると思われます。このうち、機械部品が摩耗したと思われる元素はのグループです。鉛および銅を使用した箇所の摩耗・溶出SOAP-Tで鉛が、銅がppm検出されました。鉛および銅の影響については、別紙鉛および銅を使用した箇所の摩耗・溶出を御覧ください。カルシウムなどの析出SOAP-Tでカルシウムがppm検出されました。この影響については、別紙カルシウムなどの析出をご覧ください。計数汚染度計数汚染度はNAS級以上と汚染されていました。フィルタ表面の異物観察で金属片、すす、鉄錆、砂等が観察されたことから、汚染度が高い要因は、摩耗とエンジンオイルの反応生成物、そして外部混入異物の影響と思われます。粒度分布粒度分布は.～μmの範囲にあり、.μmにピークが確認されました。μm以下の粒子が多いことから、燃焼して発生したすす等であることが分かります。水分はppmと当社推奨の管理限界値を超えていました。今後、水分の影響でエンジン内部に錆が発生し、その影響で摩耗が発生する懸念があります。IRIRの結果、油劣化の兆候を示すカルボン酸の吸収が確認されなかったことから、良好と判断します。尚、粘度、酸価、塩基価は、当社に新油データがなかったため、比較ができず評価できませんでした。
報告№104-0221 報告№104-0221 | 分析№104-01616 分析№104-01616 | 104-01616 | 分析の結果、全てのデータが良好の範囲にあり、この油は継続使用可能と判断します。は良好と判断します。粘度は良好と判断します。粘度はmm/sと新油値mm/sに比較して、粘度変化率は-.％で、当社推奨の管理限界値である±％以内にあり、良好と判断します。水分は良好と判断します。水分はと当社推奨の管理限界値の以下であり、良好と判断します。全酸価は良好と判断します。全酸価は.mgKOH/gと新油値に比較して、変化はなく、良好と判断します。IRの結果、良好と判断します。IRの結果、油劣化の兆候を示すカルボン酸の吸収が確認されていないことから、良好と判断します。RBOTの結果、良好と判断します。RBOTはminと当社推奨の管理限界値のmin以上であり、良好と判断します。は良好と判断します。計数汚染度は良好と判断します。計数汚染度はNAS級と当社推奨の管理限界値のNAS級以内であり、良好と判断します。重量汚染度は良好と判断します。重量汚染度は.mg/mlと当社推奨の管理限界値のmg/ml以内であり、良好と判断します。機器の潤滑状態機器の潤滑状態は正常と判断します。SOAPの結果は良好です。SOAPの結果、油の添加剤成分であるリンがppm検出されました。D－SOAPの結果は良好です。外部から混入したカルシウム、ナトリウムが共に検出されました。フェログラフィーの結果は良好です。異常摩耗の早期発見パラメータであるフェログラフィーのIs値が、.と良好の範囲にあり、潤滑状態は良好と判断します。
報告№109-09136 報告№112-00561 | 分析№109-001160 分析№112-002312 | 112-002312 | 分析の結果、潤滑油の劣化はないことから、継続使用可能な状態にあると判断します。但し、油中の汚染度が高いことから、以下の対策を推奨します。軸受分析の結果、軸受は継続使用可能な状態にあると判断します。但し、将来的な摩耗進行の有無を確認するためにも傾向監視を継続することが有効です。定期的な分析今後懸念される切削摩耗や凝着摩耗の進行を監視するため、定期的に分析を実施することを推奨します。濾過油中の汚染度が高いことから、摩耗粒子や異物等が軸受摺動面に噛み込むことによる摩耗の進行が懸念されるため、濾過を推奨します。は良好と判断します。粘度粘度は、mm/sと新油値mm/sに比較して、粘度変化率は+％で、当社推奨の管理限界値である±％以内であり、良好と判断します。水分は、.ppmと当社推奨の管理限界値の以下であり、良好と判断します。酸価は、.mgKOH/gと新油値.mgKOH/g以下であり、良好と判断します。IRIRチャートの結果、新油と使用油のスペクトルパターンはほぼ一致し、また、油劣化の兆候を示すカルボン酸の吸収が確認されていないことから、良好と判断します。重量汚染度は当社推奨の管理限界値を超えていました。計数汚染度計数汚染度は、NAS級と当社推奨の管理限界値NAS級以下であり、良好と判断します。重量汚染度は、mg/mlと当社推奨の管理限界値mg/mlを超えていました。光学顕微鏡写真重量汚染度で濾過したフィルタ表面上の夾雑物を光学顕微鏡で観察した結果、金属片、鉄錆、砂、粘ちょう物等が観察されました。はフェログラフィーおよびSOAP-Tの結果から総合的に判断した結果、継続使用は可能ですが、機器の機能を保持するためにも傾向管理が有用と考えます。フェログラフィー【異常摩耗指数：Is値】Is値は異常摩耗の早期発見パラメータのつで、摩耗粒子を定量化するために用います。今回のIs値はの乗と低い値でした。フェログラフィー【定性分析：摩耗粒子および摩耗形態観察】分析結果から比較的多く観察された粒子は、以下の通りでした。正常な摩耗粒子・潤滑状態が正常なマイルド摩耗により発生。切削粒子・異物や金属表面の微小突起による切削摩耗により発生。シビア粒子・潤滑状態がやや厳しい凝着摩耗により発生。金属潤滑部が局部的に油膜切れを起していると考えられます。フリクションポリマ・局部的に高圧・高温となる場合に発生。観察された摩耗粒子の中でも切削粒子、シビア粒子は、注意が必要です。切削摩耗は、他の摩耗形態に比較して摩耗進行速度が速く注意が必要で、定期的なトライボ診断による状態監視が必要と考えます。切削摩耗の原因となる混入異物が残留している場合、この異物により切削摩耗が継続して発生する可能性があります。シビア粒子は、凝着摩耗に分類されます。この摩耗粒子は、摺動面で凝着、破断を繰り返し、この過程で生じる移着粒子が成長して摩耗粒子となります。そのため、摺動面では局部的に油膜切れが発生していることを示しています。この状態が継続した場合、摩耗粒子のサイズは徐々に大型化していき、軸受の損傷に至る場合がありますので、傾向監視が必要です。Iカップリング発光分光分析【SOAP-T】検出された金属元素から発生箇所を推定すると、以下の通りでした。鉄、銅、錫・軸受等リン、亜鉛・添加剤カルシウム・外部混入異物
報告№104-0378 報告№105-4503 | 分析№104-02669 分析№105-00144 | 105-00144 | オーバーホールヶ月後に初期試験を実施した結果、D－SOAPで油の添加剤成である亜鉛がppm検出されました。これは、油の添加剤成分として含まれている亜鉛が析出してスラッジとなったためと考えられます。このスラッジの影響で軸受表面の静摩擦係数が上昇し、起動時トルク上昇になり、起動開度が増加する場合があります。今後は、巡視の際に起動開度の増加の有無を確認するとともに、ヶ月後に分析を実施しスラッジの増加の有無を確認することを推奨します。これらのことは、D－SOAPの結果、油の添加剤成分である亜鉛がppm検出されていたこと重量汚染度がmg/mlと新油としてはやや高い値を示していたこと以上のことから判断しました。尚、主機停止中にマンホールから採油を実施しているため、油循環中の採油に比較して油中粒子が沈降して低濃度になっている部分を採油していると考えられます。したがって、油が循環している状態で採油を実施した場合に比較して、分析データが低くなり、異常な状態を見落としてしまう可能性がありますので、今後の採油は、停止直後、或いは、油循環中に採油を実施されることを推奨します。
報告№107-4543 報告№107-4544 | 分析№107-02132 分析№107-02175 | 107-02175 | トライボ診断の結果、粘度を除く項目は良好でした。粘度は、新油値のmm/sに比較し変化率が-％のmm/sとなっており、当社推奨の管理限界値である±％を超えていました。IRの結果、異種油の混入や劣化の進行が確認されなかったことから、粘度の低下は、潤滑油の製造ロットによる差異、または、潤滑油の分子がせん断作用を受け粘度が低下したことなどが考えられます。現在のところ、本試料油は継続使用可能な状態にありますが、定期的に分析を実施し、粘度の低下および油の劣化の進行状況を確認することを推奨します。尚、補充用として尻労WFに保管している新油がありましたら、ml程度ご提供下さい。新油の粘度をチェックいたします。粘度が当社推奨の管理限界値を超えていました。粘度は当社推奨の管理限界値を超えていました。粘度はmm/sと新油値mm/sに比較して、粘度変化率は-％で、当社推奨の管理限界値である±％を超えていました。粘度はmm/sでした。粘度はmm/sでした。粘度指数はでした。粘度指数はでした。水分は良好。水分はppmと当社推奨の管理限界値の以下であり、良好と判断します。全酸価は良好。全酸価は.mgKOH/gと新油値.mgKOH/g以内であり、良好と判断します。
報告№108-5071 報告№110-00286 | 分析№108-02721 分析№110-001097 | 110-001097 | を示す粘度、水分、泡立ち試験の各データは良好でした。全酸価は、別紙表および図の全酸価上昇傾向に示す通り、更油時の.mgKOH/g以降上昇傾向にありました。現在のところ、IRで油劣化の兆候を示すカルボン酸の吸収が確認されていないことから、現状は使用可能と判断しますが、今後は油の劣化進行に注意が必要です。潤滑油は継続続使用可能な状態にあるものの、今後は障害予防を目的に以下の対策を推奨します。今後、全酸価の上昇が予測されますので、分析周期を短縮して傾向監視を強化することを推奨します。全酸価の上昇が確認されました。粘度粘度はmm/sと新油値mm/sに比較して、粘度変化率は-％で、当社推奨の管理限界値である±％以内にあり、良好と判断します。泡立ち試験泡立ち試験は-と新油に比較して変化はありませんでした。水分はppmと当社推奨の管理限界値の以下であり、良好と判断します。全酸価全酸価は.mgKOH/gと新油値.mgKOH/gに比較して高いものの、IRの結果で油劣化の兆候を示すカルボン酸の吸収が確認されていないことから、良好と判断します。
報告№106-0219 報告№106-0219 | 分析№106-01227 分析№106-01227 | 106-01227 | 分析の結果、全てのデータが良好であることから、本試料油は継続使用可能であり、軸受の潤滑状態も正常と判断します。この油は継続使用可能と判断します。粘度は良好と判断します。粘度はmm/sと管理限界値以内にあり、良好と判断します。水分は良好と判断します。水分はppmと管理限界値の以下にあり、良好と判断します。全酸価は良好と判断します。全酸価は.mgKOH/gと新油データのに比較して高い値を示しているものの、IRの結果で油劣化の兆候を示すカルボン酸が確認されていないことから、良好と判断します。IRは良好と判断します。IRの結果、油劣化の兆候を示すカルボン酸の吸収が確認されていないことから、継続使用可能な状態にあると考えられます。計数汚染度、重量汚染度、共に良好と判断します。計数汚染度は良好と判断します。計数汚染度はNAS級と当社推奨の管理限界値のNAS級以内にあり良好と判断します。重量汚染度は良好と判断します。重量汚染度は.mg/mlと当社推奨の管理限界値のmg/ml以内にあり良好と判断します。機器の潤滑状態フェログラフィーの結果、異常摩耗の早期発見パラメータであるIs値が.と良好の範囲にあり、潤滑状態は良好と判断します。SOAPは良好と判断します。SOAPの結果、摩耗により発生する鉄及び錫が検出されていないことから良好と判断します。尚、油の添加剤成分であるリンが検出されました。D－SOAPは良好と判断します。D－SOAPの結果、摩耗により発生する鉄及び錫が検出されていないことから良好と判断します。フェログラフィーの結果、継続使用可能な状態にあると判断します。フェログラフィーの結果、異常摩耗の早期発見パラメータであるIs値が.と良好の範囲にあることから、継続使用可能な状態にあると判断します。
報告№109-09136 報告№112-00091 | 分析№109-001160 分析№112-000266 | 112-000266 | 潤滑油は継続使用可能な状態にあると判断します。粘度、全酸価、IR、RBOTの各データは良好でした。油の余寿命は、使用油の使用期間または使用時間が不明であったため、ご依頼の油の余寿命に関する検討は行えませんでした。ただし、分析の結果で新油値がminであったことから、使用期間を仮にヶ月間と仮定すれば余寿命は十二分にあると言えます。可能であれば、使用期間、あるいは使用時間の情報をご提供下さい。本試料油の添加剤は、一般に、タービン油に比較して極圧添加剤や摩耗防止剤などの濃度が高く、この影響でRBOT試験の結果が変動する傾向があります。そのため、コンプレッサー油の余寿命の評価をタービン油と同等の精度で得るには、RBOTの結果に加え、粘度、全酸価、IRなどのデータを総合的に判断することが必要です。水分は良好でした。
報告№109-09136 報告№114-00213 | 分析№109-001160 分析№114-000702 | 114-000702 | 分析の結果、計数汚染度はNAS級以上と当社推奨の管理限界値を超えています。今後、油中の汚染物が軸受摺動面に噛み込み摩耗が進行することが懸念されます。軸受は継続使用可能と判断します。但し、軸受メタルの摩耗が確認されているため、以下の対策を推奨します。更油および油槽内の清掃油中の汚染度が高いことから、汚染物が軸受摺動面に噛み込み摩耗が進行することが懸念されるため、更油を推奨します。尚、更油をする際には、油槽内を清掃し、更油する新油もNAS級程度の清浄な潤滑油を更油することを推奨します。定期的な分析および分析周期の検討定期的な潤滑油分析によるトライボ診断を実施することにより、分析データの変化から異常の兆候を早期に発見することが可能となります。別紙金属摩耗粉の平衡速度から計算する採油周期に示すように、計算では運転時間が時間で平衡濃度に到達すると思われます。そのため、本設備は時間経過すれば、いつでも採油可能ですので、この時間を目安に次回の採油時期を検討することを推奨します。次回の結果で摩耗状態が良好と確認されれば、分析周期を定期分析の周期にもどし、異常な摩耗状態と確認できた場合には分析周期をさらに短縮して、傾向管理していくことを併せて推奨します。軸受メタルの情報提供今後軸受メタルの摩耗が進行した場合、摩耗程度を評価する必要がありますので、次回分析時には、メタルサイズ、油入れ替え後の稼働時間ならびに直近のメタル交換からの稼働時間をお知らせください。分析結果異常摩耗の早期発見のパラメータであるIs値は-レベルと正常です。また、異常摩耗の兆候を示す摩耗粒子が顕著に観察されなかったことから、は良好と判断します。SOAPの結果、軸受メタルの成分である錫が検出されていることから、軸受メタルの摩耗が発生していると推定されます。今後、軸受メタルの摩耗が進行した場合、油膜が形成されにくくなり、最終的には焼損する場合もあるため、注意が必要です。計数汚染度はNAS級以上と当社推奨の管理限界値を超えています。フィルタグラムで金属片、鉄錆、砂等が観察されていることから、汚染度が高い要因は、摩耗と外部混入異物の影響と思われます。粘度、水分、酸価、IRの各データは良好と判断します。
報告№104-8000 | 分析№104-00008 | 104-00008 | オーバーホール後に初期試験を実施した結果、摩耗粒子形態観察で、外部から混入した鉄錆・砂がやや多く観察されました。又、汚染度がNAS級以上、重量汚染度がmg/mlと当社推奨の管理限界値を超えており、今後、汚染の原因となっている異物が軸受摺動面に噛み込み摩耗が進行する場合があるため、早急に濾過を実施されることを推奨します。更に、軸受メタルの摩耗が確認されており、この摩耗がオーバーホール後に発生していたと仮定すると、非常に短期間で摩耗が進行したと考えられるため、濾過後週間以内に精点Bを実施し、摩耗の進行状況を確認されることを推奨します。これらのことは、計数汚染度がNAS級以上、重量汚染度がmg/mlと当社推奨の管理限界値を超えていたこと異常摩耗の早期発見パラメータであるフェログラフィーのIs値が、と良好の範囲にあるものの、摩耗粒子形態観察で、外部から混入した鉄錆・砂がやや多く観察されたことD－SOAPで、鉄が、メタルの主成分である錫が検出されたこと光学顕微鏡写真に示すように、鉄錆・砂が多く見られたこと以上のことから判断しました。
報告№109-09136 報告№112-00263 | 分析№109-001160 分析№112-001048 | 112-001048 | 分析の結果、潤滑油および軸受は継続使用可能な状態にあると判断します。但し、油中の汚染度が高いことから、今後も摩耗の進行を傾向監視するため、以下の対策を推奨します。定期的な分析軸受の摩耗の進行を監視するため、ヶ月以内に回目の初期試験を実施し、分析データによる摩耗の進行状況を確認することを推奨します。濾過油中の汚染度が高いことから、摩耗粒子や異物等が軸受軌道面に噛み込むことによる摩耗の進行が懸念されるため、濾過を推奨します。フェログラフィーおよびSOAP／D－SOAPの結果から総合的に判断した結果、厳しい状態にあると考えられます。フェログラフィー【Is値】Is値は異常摩耗の早期発見パラメータのつで、摩耗粒子を定量化するために用います。今回のIs値はの乗と高い値でした。フェログラフィー【摩耗粒子および摩耗形態】分析結果から比較的多く観察された粒子は、以下の通りでした。正常な摩耗粒子・潤滑状態が正常なマイルド摩耗により発生。Iカップリング発光分光分析【SOAP／D－SOAP】検出された金属元素から発生箇所を推定すると、以下の通りでした。鉄、鉛、銅、アンチモン、錫、亜鉛・軸受等カルシウム、アルミニウム、ケイ素、ナトリウム・外部混入異物このうち、機械部品が摩耗したと思われる元素はのグループです。D－SOAPで錫がppm検出されたことから、軸受の摩耗が発生していると推定されます。今後、さらに摩耗が進行することが懸念されます。計数汚染度はNAS級以上と管理限界値を超えていました。フィルタ表面の異物観察で金属片、鉄錆、砂等が観察されたことから、汚染度が高い要因は、摩耗と外部混入異物の影響と思われます。IRは良好でした。
報告№108-0255 報告№108-0255 | 分析№108-01854 分析№108-01854 | 108-01854 | 分析の結果、前回に比較して計数汚染度、SOAP／D－SOAP、フェログラフィーの各データに変化がない、若しくは減少傾向を示しており、摩耗は安定していると判断します。これらのことは、前回に比較して、計数汚染度はランク減少し、SOAP／D－SOAPの鉄濃度に変化はないこと異常摩耗の早期発見パラメータであるフェログラフィーのIs値がのマイナス乗と良好の範囲にあること以上のことから判断しました。は良好と判断します。計数汚染度は良好と判断します。計数汚染度はNAS級と当社推奨の管理限界値のNAS級以内にあり、良好と判断します。重量汚染度は良好と判断します。重量汚染度は.mg/mlと当社推奨の管理限界値のmg/ml以内にあり、良好と判断します。機器の潤滑状態機器の潤滑状態は正常と判断します。SOAPの結果は良好です。SOAPの結果、摩耗により発生する鉄が検出されていないことから、良好と判断します。D－SOAPの結果は良好です。D－SOAPの結果、摩耗により発生する鉄が検出されていないことから、良好と判断します。フェログラフィーの結果は良好です。異常摩耗の早期発見パラメータであるフェログラフィーのIs値がのマイナス乗と良好の範囲にあることから、潤滑状態は正常と判断します。
報告№108-0227 報告№110-00732 | 分析№108-01664 分析№110-003413 | 110-003413 | 【評価：B＋】Iカップリング発光分光分析供試のディーゼルエンジン油を分析した結果、検出された金属元素は、油中金属濃度の結果表に示すように、鉄、鉛、銅、アンチモン、ニッケル、錫、リン、亜鉛、カルシウム、アルミニウム、ケイ素、ナトリウム、マグネシウム、ホウ素が検出されました。これらの検出された金属元素から発生箇所を推定すると鉄、鉛、銅、アンチモン、ニッケル、錫・エンジン部品リン、亜鉛、カルシウム、マグネシウム、ホウ素・オイル添加剤アルミニウム、ケイ素、ナトリウム・外部混入異物であると思われます。このうち、機械部品が摩耗したと思われる元素はのグループです。フェログラフィー異常摩耗の早期発見パラメータとして摩耗粒子を定量化して評価するフェログラフィーのIs値は、潤滑状態が厳しいの乗でした。摩耗粒子の形態で比較的多く観察された粒子は、潤滑状態が正常な場合に発生する摩耗粒子、金属接触が厳しく、且つ、摩擦熱が高い場合に発生する黒錆、外部から混入したと思われる砂等でした。このような摩耗粒子が観察された場合には、潤滑部では正常なマイルド摩耗とやや厳しい摩耗による凝着摩耗が発生していることが分かります。【評価：B＋】計数汚染度はNAS級とやや汚染されていました。フィルタ表面の異物観察で金属片、鉄錆、砂等が観察されたことから、汚染度が高い要因は、摩耗、エンジンオイルの反応生成物、そして外部混入異物の影響と思われます。【評価：C＋】水分はppmと当社推奨の管理限界値を超えていました。今後、水分の影響でエンジン内部に錆が発生し、その影響で摩耗が発生する懸念があります。【評価：C＋】軸受および潤滑油は継続使用可能な状態にあると判断します。但し、水分混入が確認されており、油膜切れなどによる摩耗と水分の影響で発生する腐食摩耗の発生が懸念されます。これらの予防処置として更油を推奨します。また、エンジン内部の摩耗の進行を監視するため、定期的に分析を実施し、摩耗の進行状況を確認することを推奨します。
報告№107-0100 報告№107-0100 | 分析№107-00528 分析№107-00528 | 107-00528 | 分析の結果、全てのデータが良好であることから、この油は継続使用可能であり、潤滑状態も正常と判断します。尚、摩耗粒子形態観察で白い樹脂が観察されました。今回の採油箇所が油槽ドレンであるため、ドレンバルブ配管内に残留していた異物を採取したか、或いは、採油時に異物が混入した可能性が考えられました。今後の採油は、外部からの影響を受けないように採油を実施されることを推奨します。は良好と判断します。粘度は良好と判断します。粘度はmm/sと新油値mm/sに比較して、粘度変化率は+.％で、当社推奨の管理限界値である±％以内にあり、良好と判断します。水分は良好と判断します。水分はppmと当社推奨の管理限界値の以下であり、良好と判断します。全酸価は良好と判断します。全酸価は.mgKOH/gと新油値.mgKOH/gに比較して変化はなく、良好と判断します。IRの結果、良好と判断します。IRの結果、油劣化の兆候を示すカルボン酸の吸収が確認されていないことから、良好と判断します。RBOTの結果、良好と判断します。RBOTはminと当社推奨の管理限界値のmin以上であり、良好と判断します。は良好と判断します。計数汚染度は良好と判断します。計数汚染度はNAS級と当社推奨の管理限界値のNAS級以内であり、良好と判断します。重量汚染度は良好と判断します。重量汚染度は.mg/mlと当社推奨の管理限界値のmg/ml以内であり、良好と判断します。機器の潤滑状態機器の潤滑状態は正常と判断します。SOAPの結果は良好です。SOAPの結果、銅がppm、リンがppm、油の添加剤成分であるバリウムがppm、外部から混入したと思われるケイ素がppm検出されました。D－SOAPの結果、軸受の摩耗を示す錫が検出されました。D－SOAPの結果、鉄が、銅が、軸受の摩耗を示す錫が、油の添化剤成分であるバリウムが、外部から混入したと思われるナトリウム、カルシウムが共に検出されました。フェログラフィーの結果は良好です。異常摩耗の早期発見パラメータであるフェログラフィーのIs値がと良好の範囲にあり、潤滑状態は正常と判断します。
報告№109-09136 報告№111-00553 | 分析№109-001160 分析№111-002599 | 111-002599 | 軸受は継続使用可能な状態にあると判断します。但し、今後も摩耗の進行を傾向監視するため、以下の対策を推奨します。疲労摩耗の進行を監視するため、定期的な分析を実施し、摩耗の進行状況を確認することを推奨します。フェログラフィー異常摩耗の早期発見パラメータとして摩耗粒子を定量化して評価するフェログラフィーのIs値は、前回のの乗から乗に上昇し、潤滑状態が厳しくなっていることを示していました。摩耗粒子の形態で比較的多く観察された粒子は、繰返し応力を受けて発生する疲労摩耗粒子でした。これらの摩耗粒子が観察された場合、潤滑部で発生している摩耗形態は、疲労による疲労摩耗であることが分かります。Iカップリング発光分光分析供試の潤滑油を分析した結果、検出された金属元素は、SOAPの結果表に示すように、鉄、ニッケル、リン、カルシウム、アルミニウム、ケイ素、ナトリウムが検出されました。これらの検出された金属元素から発生箇所を推定すると鉄、ニッケル・ギヤ・軸受等リン・オイル添加剤カルシウム、アルミニウム、ケイ素、ナトリウム・外部混入異物であると思われます。このうち、機械部品が摩耗したと思われる元素はのグループです。前回に比較して計数汚染度はNAS級からNAS級にランク増加し、当社推奨の管理限界値に到達していました。フィルタ表面の異物観察で金属片、鉄錆、砂等が観察されたことから、汚染度が高い要因は、摩耗と外部混入異物の影響と思われます。分析結果計数汚染度は当社推奨の管理限界値に到達していました。計数汚染度計数汚染度はNAS級と当社推奨の管理限界値のNAS級に到達していました。重量汚染度はmg/mlでした。機器の潤滑状態フェログラフィーの結果、繰返し応力を受けて発生する疲労摩耗粒子が比較的多く観察されました。SOAPSOAPの結果、油の添加剤成分であるリンが検出されました。摩耗により発生する鉄が検出されていないことから、良好と判断します。D－SOAPD－SOAPの結果、摩耗により発生する鉄が検出されました。フェログラフィー異常摩耗の早期発見パラメータであるフェログラフィーのIs値がの乗とやや高く、摩耗粒子の形態観察の結果、繰返し応力を受けて発生する疲労摩耗粒子が比較的多く観察されました。
報告№109-09094 報告№109-09094 | 分析№109-000925 分析№109-000925 | 109-000925_100127 | 分析の結果、ちょう度値と新グリース値に比較して上昇し、当社推奨の管理上限値であるを超えていることから、軟化していることが分かりました。軟化したグリースを使用した場合、グリースの漏洩や軸受等で油膜切れが発生することが懸念されるため、グリースを交換されることを推奨します。有機物・有機化合物の結果、新グリースと異なるピークが確認されたことから、グリース名が違うか、或いは、異種グリースが混入した可能性が考えられますので、ご確認下さい。≪状態監視とパラメータ≫分析の目的および各分析のパラメータは以下の通りです。特性低下目的：グリースの分析結果から、グリースの物理的性状や劣化傾向などを確認する。全酸価JISK赤外線吸収スペクトルJISKちょう度JISK滴点JISK摩耗目的：グリース中の摩耗粒子を分析する事により、回転・摺動部の潤滑状態、摩耗劣化の程度、余寿命などを解析する。摩耗診断電子顕微鏡観察JISKX線マイクロアナリシス油中金属濃度）JISK≪分析結果≫特性低下全酸価：良好全酸価mgKOH/gは新油値の.mgKOH/gに比較し高くはあるものの、有機物・有機化合物試験の結果で油劣化の兆候を示すカルボン酸の吸収が見られないことから問題は無いと判断します。赤外線吸収スペクトル：良好ちょう度：要処置ちょう度値と当社推奨の管理上限値であるを超えていました。滴点：良好滴点はと新油値のに比較し大きな変化はないことから問題は無いと判断します。摩耗摩耗診断電子顕微鏡観察・X線マイクロアナリシス：今回は実施していません。油中金属濃度：今回は実施していません。
報告№109-09136 報告№109-09430 | 分析№109-001160 分析№109-002714 | 109-002714 | 潤滑油および軸受は継続使用可能な状態にあるものの、RBOTの減少傾向が継続しているため、ヶ月後に定期試験を実施し、更油時期の検討資料にされるこを推奨します。
報告№104-4030 報告№104-4030 | 分析№104-01997 分析№104-01997 | 104-01997 | 送風機の軸受は、今後の運転時間や運転状況が、特に変化のない運転であれば、少なくとも年間は継続使用可能な状態にあると判断します。これらのことは、以下の結果から判断しました。計数汚染度がNAS級と当社推奨の管理限界値以内にあった。SOAP／D-SOAPの結果、軸受メタルの主成分である錫が検出されなかった。異常摩耗の早期発見パラメータであるフェログラフィーのIs値がのマイナス乗と良好の範囲にあった。本試料油は継続使用可能な状態にあると判断します。粘度は良好と判断します。粘度は.mm/sと新油値mm/sに比較して、粘度変化率は-％と当社推奨の管理限界値の±％以内にあり良好と判断します。水分は良好と判断します。水分はppmと当社推奨の管理限界値の以下にあり、良好と判断します。全酸価は良好と判断します。全酸価は.mgKOH/gと新油値.mgKOH/g以下にあり、良好と判断します。IRは良好と判断します。IRは、IRチャートに示すように新油に比較して変化なく、良好と判断します。計数汚染度は良好と判断します。計数汚染度はNAS級と当社推奨の管理限界値のNAS級以内にあり、良好と判断します。重量汚染度は良好と判断します。重量汚染度は.mg/mlと当社推奨の管理限界値のmg/ml以内にあり、良好と判断します。機器の潤滑状態本機器の軸受は、今後の運転時間や運転状況が、特に変化のない運転であれば、少なくとも年間は継続使用可能な状態にあると判断します。SOAPは良好でした。SOAPの結果、軸受メタルの主成分である錫などの金属元素は検出されておらず良好と判断します。D－SOAPは良好でした。D－SOAPの結果、軸受メタルの主成分である錫などの金属元素は検出されておらず良好と判断します。フェログラフィーの結果、潤滑状態は良好と判断します。フェログラフィーの結果、異常摩耗の早期発見パラメータであるIs値がのマイナス乗と良好の範囲にあり、且つ、異常摩耗の兆候を示すシビア粒子等の摩耗粒子がほとんど観察されていないことから、今後の運転時間や運転状況が、特に変化のない運転であれば、軸受は少なくとも年間は継続使用可能な状態にあると判断します。
報告№109-09136 報告№112-00348 | 分析№109-001160 分析№112-001366 | 112-001366 | 軸受は継続使用可能な状態にあると判断します。はフェログラフィーおよびSOAP／D-SOAPの結果から総合的に判断した結果、正常な状態にあると考えられます。フェログラフィー【定量分析：Is値】Is値は異常摩耗の早期発見パラメータのつで、摩耗粒子を定量化するために用います。前回に比較してのIs値はのマイナス乗から変化はなく、低い値でした。フェログラフィー【定性分析：摩耗粒子および摩耗形態観察】分析結果から比較的多く観察された粒子は、以下の通りでした。正常な摩耗粒子・潤滑状態が正常なマイルド摩耗により発生。Iカップリング発光分光分析【SOAP／D-SOAP】検出された金属元素から発生箇所を推定すると、以下の通りでした。リン・添加剤カルシウム、ナトリウム、ホウ素・外部混入異物前回に比較して計数汚染度はNAS級からNAS級にランク低下し、重量汚染度は.mg/mlから.mg/mlに増加しているものの、共に良好でした。分析結果は良好と判断します。計数汚染度計数汚染度はNAS級と当社推奨の管理限界値のNAS級以下にあり、良好と判断します。重量汚染度は.mg/mlと当社推奨の管理限界値のmg/ml以下にあり、良好と判断します。は正常と判断します。SOAPSOAPの結果、油の添加剤成分であるリンが検出されました。摩耗により発生する鉄および錫は検出されていないことから、良好と判断します。D-SOAPD-SOAPの結果、摩耗により発生する鉄および錫は検出されていないことから、良好と判断します。フェログラフィー異常摩耗の早期発見パラメータであるフェログラフィーのIs値がのマイナス乗と良好の範囲にあり、摩耗状態は正常と判断します。
|  | 10502839 | 分析NO － 年月日 トライボシステム診断レポート会社名 ○○殿 分析項目 機種 新油 粘度指数 流動点 機番・使用箇所 ラインサブドラム缶 粘度 引火点 油名 キャッスルクリーンSE/CCフルート 水分 全塩基価 油種 エンジンオイル 全酸価 銅板腐食 採油日 年月日 NAS等級 粘度 他情報 重量汚染度 摩耗状態の判定良好注意要処置汚染状態の判定良好注意要処置良好注意要処置総合考察＜＞粘度指数はであった。粘度は.mm/s、粘度はmm/sであった。水分は.ppmであった。全酸価はmgKOH/gであった。汚染度NAS級、重量汚染度.mg/mlであった。流動点は.であった。引火点はであった。全アルカリ価はmgKOH/gであった。銅板腐食はaであった。
報告№109-09136 報告№113-00641 | 分析№109-001160 分析№113-002742 | 113-002742 | 粘度および消泡性能の低下が確認されました。今後は障害予防を目的に以下の対策を推奨します。更油、或いは、部分更油粘度が新油に比較して.％低下し、推奨する管理基準を下回っていることが分かりました。適正な範囲を超えた粘度で使用を継続した場合、ギヤ歯面やベアリング軌道面で油膜切れが発生し、摩耗が進行することが懸念されるため、更油、或いは、部分更油を推奨します。追加分析消泡性能が低下した場合、ギヤ歯面での油膜形成に影響が出て摩耗が進展することがありますので、フェログラフィーおよびSOAP-Tを追加して摩耗により発生する油中金属濃度や潤滑状態を確認することを推奨します。粘度粘度は.mm/sと新油値mm/sに比較して、粘度変化率は-.％で、前回同様に当社推奨の管理限界値である±％を超えていました。今後、適正な粘度範囲で使用していない場合、ギヤ歯面やベアリング軌道面で油膜切れが発生し、摩耗が進行することが懸念されます。泡立ち試験泡立ち試験の結果は、-と新油値が-であるのに比較して高い値となっていたことから、消泡性能が低下していることが分かりました。今後の使用状況によっては油の酸化劣化が進行したり、ギヤ歯面およびベアリング軌道面で油膜切れが発生したりする場合があるため、消泡剤の添加による消泡性能の改善など何らかの対応が必要になると思われます。分析結果粘度および消泡性能が低下していることが確認されました。粘度粘度は.mm/sと新油値mm/sに比較して、粘度変化率は-.％で、当社推奨の管理限界値である±％を超えていました。泡立ち試験泡立ち試験は-と新油に比較して高い値でした。水分は.ppmと当社推奨の管理限界値の以下であり、良好と判断します。酸価はmgKOH/gと新油値mgKOH/g以下にあり、良好と判断します。
報告№108-0202 報告№108-0202 | 分析№108-01474 分析№108-01474 | 108-01474 | 分析の結果、ギヤ歯面、転がり軸受の軌道面、共に潤滑状態は正常であることが確認され、ギヤおよび軸受は継続使用可能な状態にあると判断します。これらのことは、前回に比較してD－SOAPの結果、ギヤ歯面及び転がり軸受の摩耗により発生する鉄濃度に変化はなく、摩耗粒子の形態観察の結果、ギヤ歯面および転がり軸受の微小な疲労摩耗により発生する摩耗粒子が多く観察されたこと以上のことから判断しました。尚、トライボ診断では、バックラッシの増加量を分析結果から計算できますので、構造が確認できる図面、ギヤの形式、歯形、モジュール、歯数、回転数、増速比、歯幅をお知らせ下さい。計算結果をご報告いたします。計数汚染度は良好と判断します。計数汚染度は良好と判断します。計数汚染度はNAS級と当社推奨の管理限界値のNAS級以内であり、良好と判断します。重量汚染度は.mg/mlでした。重量汚染度は.mg/mlでした。機器の潤滑状態ギヤ歯面および転がり軸受の潤滑状態は正常と判断します。SOAPの結果は良好です。SOAPの結果、油の添加剤成分であるリンが検出されました。摩耗により発生する鉄が検出されていないことから、良好と判断します。D－SOAPの結果、鉄が検出されました。D－SOAPの結果、摩耗により発生する鉄が検出されました。フェログラフィーの結果、微小な疲労摩耗粒子がやや多く観察されました。フェログラフィーの結果、異常摩耗の早期発見パラメータであるIs値がの乗と良好の範囲にあり、摩耗粒子の形態観察の結果、微小な疲労摩耗粒子がやや多く観察されました。
報告№109-09136 報告№111-00022 | 分析№109-001160 分析№111-000043 | 111-000043 | 前回に比較してSOAP／D－SOAPの結果で、鉄および錫濃度に大きな変化はなく、異常摩耗の早期発見パラメータであるフェログラフィーのIs値が．×のマイナス乗と良好でした。前回に比較して計数汚染度はNAS級からNAS級にランク減少し、良好でした。前回同様に粘度、水分、全酸価、IR、RBOTの各データは良好でした。粘度は.mm/sと新油値mm/sに比較して、粘度変化率は-％で、当社推奨の管理限界値内にあるものの、低下していました。但し、前回のデータと比較しても粘度変化率は+％と大きな変化はなく、また年前のデータと比較しても大きな変化はないことから、良好と判断します。潤滑油および軸受は継続使用可能な状態にあると判断します。
報告№109-09136 報告№111-00488 | 分析№109-001160 分析№111-002235 | 111-002235 | 潤滑油は継続使用可能な状態にあると判断します。本試料油は、機器停止中に採油されています。機器が停止している状態では、別紙油粒子の沈降の影響に示すように油槽内で撹拌がなくなり固形物が沈降します。今後の採油は、極力運転中もしくは停止直後の油槽中層部から実施されることを推奨します。計数汚染度、重量汚染度は共に良好でした。粘度、水分、酸価、IRの各データは良好でした。
報告№102-6171 | 分析№102-03229 | 102-03229 | 初期試験を実施した結果、D－SOAPでメタルの主成分である錫は検出されていないものの、鉄が検出されていることから、例えば、主軸や軸受の支持部等の鉄系材料を使用した箇所の摩耗が発生していると推定されました。今後、鉄濃度が上昇してくると、この鉄系摩耗粒子が軸受摺動面に噛み込み摩耗が進行しますので、ヶ月後に精点Bを実施し、摩耗の進行状況確認されることを推奨します。これらのことは、異常摩耗の早期発見パラメータであるフェログラフィーのIs値が.と良好の範囲にあるものの、摩耗粒子の形態観察の結果、μm未満の鉄系の赤錆が多く見られ、D-SOAPの結果、鉄が検出されたことから判断します。
報告№109-09136 報告№111-00053 | 分析№109-001160 分析№111-000184 | 111-000184 | 更油からの使用時間をもとに潤滑油の余寿命を評価したところ、潤滑油は次回定検まで使用可能と判断できました。次回定検時に更油を実施しない場合は、酸化安定度を知るための分析を実施し、余寿命を確認することを推奨します。酸化安定度はminであり、当社推奨の管理限界値のmin以上であることから、良好と判断します。
報告№109-09287 報告№109-09287 | 分析№109-002055 分析№109-002055 | 109-002055 | 潤滑油および本軸受は継続使用可能と判断できますが、軸受軌道面や転動面では凝着摩耗の発生が確認されており、今後継続して発生することが懸念されるため、運転再開後ヶ月以内に再度分析を実施し、潤滑状態を確認することを推奨します。
報告№109-09136 報告№114-00255 | 分析№109-001160 分析№114-000884 | 114-000884 | 分析の結果、は良好の範囲にあると判断します。軸受は継続使用可能な状態にあると判断します。但し、摩耗粒子の形態観察で外部から混入したと思われる鉄錆が比較的多く観察され、さらにD-SOAPで鉄がppmと比較的高い値で検出されています。今後、この鉄錆が軸受軌道面に噛み込み摩耗が進行することが懸念されるため、以下の対策を推奨します。定期的な分析今後の摩耗推移を監視するため、定期的に分析を実施し、摩耗の進行状況を確認することを推奨します。
報告№107-6019 報告№107-0193 | 分析№107-01038 分析№107-01048 | 107-01048 | 分析の結果、計数汚染度がNAS級とやや高い値でした。異常摩耗の早期発見パラメータであるフェログラフィーのIs値がの乗と高く、摩耗粒子形態観察で異物の噛み込みにより発生する切削粒子、金属接触が厳しい場合に発生するシビア粒子が多く観察され、更にD－SOAPで鉄、メタルの主成分である錫が検出されたことから、汚染度が高い原因は、主軸および軸受摩耗によるものと考えられました。摩耗形態は、切削摩耗と凝着摩耗が混在しており、中でも切削摩耗は異物が混入していない状態に比較して、摩耗進行速度が速く注意が必要です。今後更に摩耗が進行することが懸念されるため、軸受潤滑油を清浄にする必要があると思われます。軸受潤滑油を清浄にする方法は、まず軸受油槽内部を洗浄し、その後、濾過済み新油を充填する方法を提案します。濾過済み新油は、濾過によりNAS級以上の清浄度にしたものが望ましいと考えます。これらのことは、計数汚染度がNAS級とやや高い値であること異常摩耗の早期発見パラメータであるフェログラフィーのIs値がの乗と高く、摩耗粒子形態観察の結果、異物の噛み込みにより発生する切削粒子、金属接触が厳しい場合に発生するシビア粒子が多く観察されたことD－SOAPの結果、鉄、メタルの主成分である錫が検出されたこと以上のことから判断しました。尚、を示す粘度、水分、全酸価、IR、RBOTの各データは良好の範囲にあることから、この油は継続使用可能と判断します。
報告№109-09209 報告№109-09209 | 分析№109-001583 分析№109-001590 | 109-001590 | コンプレッサー油の添加剤は、一般に、タービン油に比較して極圧添加剤や摩耗防止剤などの濃度が高く、この影響でRBOT試験の結果が変動する傾向があります。そのため、コンプレッサー油の余寿命の評価をタービン油と同等の精度で得るには、RBOTの結果に加え、粘度、水分、全酸価、有機物・有機化合物などのデータを総合的に判断することが必要です。本試料油は、各分析データを総合的に評価しました。その結果、RBOTは新油に比較して変化はなく、粘度、全酸価は良好の範囲にあり、かつ、有機物・有機化合物の分析結果でスペクトルパターンが新油と一致していたことから、本試料油は継続使用可能な状態にあると判断します。特性低下全ての項目が良好の範囲にあったことから、特性低下は認められず良好と判断します。粘度は良好と判断します。粘度は.mm/sと新油値.mm/sに対する粘度変化率は-.％で、当社推奨の管理限界値である±％以内にあり、良好と判断します。全酸価は良好と判断します。全酸価はmgKOH/gと新油値mgKOH/g以内にあり、良好と判断します。基油は良好と判断します。酸化劣化の兆候のパラメータである有機物・有機化合物は、今回の分析結果で確認されなかったことから、基油には劣化兆候はなく良好と判断します。酸化安定度は良好な範囲にありました。酸化安定度は、新油値と比較して十分に残存していることが必要ですが、今回の分析結果は新油の.%が残存しており、当社推奨の管理限界値の％以上であったことから、良好と判断します。汚染水分濃度は管理限界値以下で汚染されておらず、清浄であると判断します。水分濃度は良好と判断します。水分濃度はppmと当社推奨の管理限界値の以下であり、良好と判断します。
報告№108-0058 報告№108-0058 | 分析№108-00307 分析№108-00307 | 108-00307 | 分析の結果、サーボシリンダ内壁およびポンプ内部で摩耗が発生していることが確認されました。計数汚染度は前回のNAS級からNAS級にランク増加し、管理限界値内にあるもののやや高く、摩耗粒子観察でμm以下の鉄系摩耗粒子が多く観察され、フィルタ表面の異物を観察した結果、鉄錆、砂等が多く観察されました。また、異常摩耗の早期発見パラメータであるフェログラフィーのIs値がの乗とやや高く、D－SOAPの結果で前回に比較して鉄が微増したことから、今後更に摩耗が進行し、摩耗粒子濃度の増加に伴い、バルブ類の動作障害やフィルタ、ストレーナ等の目詰まりの発生が懸念されるため、ヶ月以内に再度分析を実施し、汚染度および摩耗の進行状況を確認することを推奨します。は良好と判断します。粘度は良好と判断します。粘度はmm/sと新油値mm/sに比較して、粘度変化率は+％で、当社推奨の管理限界値である±％以内にあり、良好と判断します。水分は良好と判断します。水分はと当社推奨の管理限界値の以下であり、良好と判断します。全酸価は良好と判断します。全酸価は.mgKOH/gと新油値.mgKOH/g以内にあり、良好と判断します。IRの結果、良好と判断します。IRの結果、油劣化の兆候を示すカルボン酸の吸収が確認されていないことから、良好と判断します。RBOTの結果、良好と判断します。RBOTはminと当社推奨の管理限界値のmin以上であり、良好と判断します。計数汚染度はやや高い値でした。計数汚染度はやや高い値でした。計数汚染度はNAS級と当社推奨の管理限界値のNAS級以内にあるものの、やや高い値でした。重量汚染度は良好と判断します。重量汚染度は.mg/mlと当社推奨の管理限界値のmg/ml以内であり、良好と判断します。機器の潤滑状態異常摩耗の早期発見パラメータであるフェログラフィーのIs値がの乗とやや高く、摩耗粒子の形態観察でμm以下の鉄系摩耗粒子が多く観察されました。SOAPの結果は良好です。SOAPの結果、鉄がppm、銅がppm、油の添加剤成分であるバリウムがppm検出されました。D－SOAPの結果は良好です。D－SOAPの結果、鉄が、銅が、錫が、油の添加剤成分であるバリウムが、外部から混入したと思われるカルシウムが、ナトリウムが検出されました。フェログラフィーの結果、μm以下の鉄系摩耗粒子が多く観察されました。異常摩耗の早期発見パラメータであるフェログラフィーのIs値が×の乗とやや高く、摩耗粒子形態観察でμm以下の鉄系摩耗粒子が多く観察されました。
報告№106-0020 報告№106-6004 | 分析№106-00092 分析№106-00047 | 106-00047 | 精点Aを実施した結果、全てのデータが良好であることから、この油は継続使用可能であり、潤滑状態も正常と判断します。尚、RBOTがminと前回のminに比較してmin上昇しています。RBOTの試験規格では、繰り返し許容差を下式により規定しています。許容差＝×回の測定値の平均この式より、今回の分析値ではminが繰り返し許容差です。したがって、今回のRBOT値の上昇はバラツキの範囲にあると考えられます。
報告№108-0411 報告№110-00638 | 分析№108-02744 分析№110-002900 | 110-002900 | は、油の粘度変化率、油中のスラッジの発生量などを判断パラメータに、粘度、全酸価、IR、RBOTで評価します。分析の結果、油の粘性を示す粘度は、新油値の.mm/sに比較して粘度変化率が-％のmm/sとほぼ変化はなく、また油中のスラッジの発生量を示す全酸価は、新油値の.mgKOH/gに対して.mgKOH/gでほぼ変化が見られず劣化は確認されていない。さらにはIRの結果でも油が劣化した場合に発生するカルボン酸の発生も確認されず、酸化防止剤の残存量を示すRBOTは、限界値minに比較して、十分に残量があるminであった以上のように、の健全性を示す各パラメータは全て良好であり、潤滑油の劣化は確認されませんでした。なお、使用油の使用期間または使用時間が不明であったため、ご要求の油の余寿命に関する検討は行えませんでした。可能であれば、これらの情報をご提供下さい。汚染度油中の水分を計測した結果、水分は.ppmと新油と同等であり、継続使用可能な状態にあることが確認されました。潤滑油は継続使用可能な状態にあると判断します。
報告№108-5071 報告№114-00011 | 分析№108-02721 分析№114-000035 | 114-000035 | 一般に、作動油の油温が上昇する要因は、大別すると以下の通りが考えられます。シリンダ摺動面およびポンプ内部の潤滑部の摩擦熱リリーフ弁のリリーフ時に発生する熱断熱圧縮オイルクーラーの性能低下これらの要因のうち、の可能性を検討すると、SOAP-Tの結果で鉄濃度および銅濃度が比較的高濃度であることから、シリンダ摺動面およびポンプ内部の潤滑部で摩耗が発生していることが分かりますが、フェログラフィーで観察されている摩耗粒子がμm以下の微小な鉄系の黒色スラッジが支配的であることから、摩擦熱による温度上昇の可能性は低いと思われます。のリリーフ弁のリリーフ時に生じる熱に関しては、仮にこの現象が油温上昇の要因であれば、油の粘度低下や油の劣化が生じるようになりますが、現時点での粘度および酸価のデータは、良好であることから、この可能性も低いと考えられます。の断熱圧縮は、気泡を含む圧油が急激に圧縮されると気泡が断熱状態により圧縮熱を発生させ、その結果として油温上昇に繋がります。しかし、気泡に接する油分子も温度が上昇し、熱分解してカーボン粒子が発生しやすくなりますが、本試料油の場合、フィルタグラムによる分析結果からは、カーボン粒子が観察されていないことから、この可能性も低いと思われます。最後ののオイルクーラーの性能低下は、冷却性能の低下により、油温上昇に繋がることがあり、結果として酸化防止剤の減少により酸化が促進し、酸価上昇や粘度上昇として現れますが、現時点では粘度および酸価のデータは、良好であることから、オイルクーラーの性能低下の可能性も低いと思われます。このように、油温上昇につながる要因をつに大別して検討しましたが、決定的な要因につながるデータの変化は見られませんでした。しかし、摩擦熱をともなう摩耗粒子が見られないことと、カーボンの発生もみられないことから、敢えて油温上昇に結びつく要因を挙げるとすれば、上記のが複合して発生している可能性もあると考えられます。そのため、仮定を前提として、以下の対策を推奨します。リリーフ弁の動作確認現時点では、油に異常は確認されていないものの、異常圧力になっていないかリリーフ弁の動作確認を推奨します。オイルクーラーの性能確認現時点では、油に異常は確認されていないものの、オイルクーラーの性能が低下していないか確認することを推奨します。フィルタを超音波洗浄し、ろ液の分析SOAP-TFEおよび銅濃度が比較的高濃度であることから、鉄と銅が使用されている箇所で摩擦が発生している可能性が考えられます。この場合、本油圧システムには、精密な濾過フィルタが設置されていることから、仮に摩耗粒子が発生したとしても精密フィルタで濾過されてしまい、循環系統の油は清浄な状態を維持します。摩耗しているか、或いは、摩耗していないかを判断するには、油圧系内の精密フィルタに付着・捕捉されている摩耗粒子を超音波洗浄し、そのろ液を分析して摩耗粒子の量を調査することが有効です。異常摩耗の早期発見のパラメータであるIs値は、-レベルと低いことから、正常です。また、観察された粒子は極少量だったことから、は良好と判断します。SOAP-Tの結果、鉄が.、銅がと比較的高濃度です。計数汚染度、重量汚染度は共に良好と判断します。粘度、水分、酸価の各データは良好と判断します。
報告№111-00058 報告№111-00058 | 分析№111-000340 分析№111-000340 | 111-000340 | は良好と判断します。尚、RBOTがminと新油値のminに比較してmin減少していました。このまま継続使用した場合、この減少傾向から限界値に到達するのは、別紙図RBOTの減少傾向に示すように年月と推定されました。残りの継続使用期間は、約年ヶ月であると予測されます。潤滑油は継続使用可能な状態にあると判断します。≪状態監視とパラメータ≫分析の目的および各分析のパラメータは以下の通りです。特性低下目的：油の分析結果から、や劣化傾向ならびに添加剤の消耗程度、残存寿命などを確認する。粘度JISK全酸価JISK赤外線吸収スペクトルJISK酸化安定度試験JISK汚染目的：油の分析結果から、砂塵あるいは水・異種油などによるや、異物混入の有無を確認する。水分JISK計数汚染度JISB重量汚染度JISB光学顕微鏡観察摩耗目的：油中の摩耗粒子を分析する事により、回転・摺動部の潤滑状態、摩耗劣化の程度、余寿命などを解析する。摩耗診断電子顕微鏡観察JISKX線マイクロアナリシス油中金属濃度JISK≪分析結果≫特性低下粘度：良好粘度値mm/sの新油値mm/sに対する変化率は+.％であり、当社推奨の管理限界値±％以内に留まっています。全酸価：良好全酸価.mgKOH/gは新油値の.mgKOH/gに比較し高くはあるものの、有機物・有機化合物試験の結果で油劣化の兆候を示すカルボン酸の吸収が見られないことから問題は無いと判断します。赤外線吸収スペクトル：良好酸化安定度試験：良好酸化安定度試験の結果、数値minは当社推奨の管理限界値min以上に留まっており、現時点での使用は可能と判断します。汚染水分：良好水分値ppmは当社推奨の管理限界値以内に留まっています。計数汚染度：今回は実施していません。重量汚染度：今回は実施していません。光学顕微鏡観察：今回は実施していません。摩耗摩耗診断電子顕微鏡観察・X線マイクロアナリシス：今回は実施していません。油中金属濃度：今回は実施していません。
報告№103-4525 | 分析№103-01150 | 103-01150 | 分析の結果、本軸受は微小なフレーキングが発生しているものの、継続使用可能な状態にあると判断します。このことは以下のことから判断しました。異常摩耗の早期発見パラメータであるIs値がの乗と高い値を示しているものの、これが摩耗粒子のほかに、外部混入の異物やフリクションポリマの影響で高めにでている。観察された摩耗粒子は、ベアリング軌道面のマイクロフレーキングが発生した場合に見られるμmサイズの摩耗粒子がみられるものの、確認された数が比較的少ないこと。
報告№107-0366 報告№110-00761 | 分析№107-01900 分析№110-003625 | 110-003625 | 濾過前の試料油を分析した結果、摩耗粒子およびフィルタ表面の異物観察で外部から混入したと思われる鉄錆、砂等が比較的多く観察されました。計数汚染度は前回のNAS級から、今回NAS級に約ヶ月でランク増加し、やや不良領域にありました。汚染度が増加した要因は、摩耗による粒子の増加ではなく、摺動部以外で発生した鉄錆や混入異物によるものと考えられます。今後、これらの異物がバルブのスプール等に噛み込んだり、フィルタおよびストレーナの目詰まり等が発生することが懸念されます。これらの障害発生に対する弊害を勘案の上、濾過を推奨します。
報告№108-7004 報告№108-7004 | 分析№108-00437 分析№108-00438 | 108-00438 | 本設備は、ラックローラとギヤが噛み合い、上下に稼動する設備です。分析の結果、摩耗粒子の形態観察でラックローラとギヤ歯面の噛み合い部分の摩耗により発生したと推定されるμm以下の鉄系摩耗粒子が観察されました。観察された摩耗粒子は、潤滑状態が正常な状態により発生する摩耗粒子であることから、ラックローラおよびギヤ歯面は継続使用可能と判断します。但し、SOAP／D－SOAPで鉄が多く検出され、摩耗粒子の形態観察で外部から混入したと思われる鉄錆、砂等が多く観察されました。これらの外部混入異物は、ラックローラのケース開口部から混入したものと考えられます。今後、ラックローラとギヤ歯面の噛み合い部分にこれらの異物が噛み込み、ローラに傷がついてクラックの起点になる場合があるため、定期的に分析を実施し、摩耗の進行状況を確認することを推奨します。一方、グリースの物理的性状を示すIRで劣化の兆候を示すカルボン酸の吸収が確認されなかったことから、グリースは継続使用可能な状態であると判断します。尚、報告書の管理表中に示しているSOAP／D－SOAPは、グリース潤滑の場合、摩耗粒子が均一に分散していないため、測定値が大きく変動することがありますので参考値としてお考え下さい。
報告№108-0202 報告№108-0202 | 分析№108-01475 分析№108-01475 | 108-01475 | 分析の結果、ギヤ歯面、転がり軸受の軌道面、共に潤滑状態は正常であることが確認され、ギヤおよび軸受は継続使用可能な状態にあると判断します。但し、摩耗粒子の形態観察でフレッティングにより発生する赤錆が多く観察されました。フレッティングが発生する箇所は、ギヤ歯面や転がり軸受では、軸と内輪内面軸受箱と外輪外面軌道輪と転動体の箇所が考えられました。今後、フレッティングにより発生した赤錆がギヤ歯面および転がり軸受軌道面に噛み込み、ギヤ歯面の場合、切削摩耗や疲労摩耗に進展することが懸念されます。また、転がり軸受の場合、噛み込み傷が起点となって転がり軸受の寿命の指標となるフレーキングへの進展が懸念されるため、定期的にトライボ診断を実施し、摩耗の進行状況を確認されることを推奨します。尚、トライボ診断では、バックラッシの増加量を分析結果から計算できますので、構造が確認できる図面、ギヤの形式、歯形、モジュール、歯数、回転数、増速比、歯幅をお知らせ下さい。計算結果をご報告いたします。計数汚染度は良好と判断します。計数汚染度は良好と判断します。計数汚染度はNAS級と当社推奨の管理限界値のNAS級以内であり、良好と判断します。重量汚染度は.mg/mlでした。重量汚染度は.mg/mlでした。機器の潤滑状態フェログラフィーの結果、フレッティングにより発生する赤錆が多く観察されました。SOAPの結果、鉄が検出されました。SOAPの結果、摩耗により発生する鉄、油の添加剤成分であるリンが検出されました。D－SOAPの結果、鉄が検出されました。D－SOAPの結果、摩耗により発生する鉄が検出されました。フェログラフィーの結果、フレッティングにより発生する赤錆が多く観察されました。フェログラフィーの結果、異常摩耗の早期発見パラメータであるIs値がの乗と良好の範囲にあるものの、摩耗粒子の形態観察の結果、μm以下の鉄系摩耗粒子、フレッティングにより発生する赤錆が多く観察されました。
報告№107-6000 報告№107-6005 | 分析№107-00010 分析№107-00135 | 107-00135 | 今回の採油は、機器停止中にドレンプラグから実施しているため停止時間が長い場合、油中粒子の多くは沈降し、採油位置によっては高濃度になっている箇所から採油していると考えられます。分析データからの考察は、稼動中の採油に比較して分析データが高くなる可能性を考慮して検討しました。分析の結果、計数汚染度、フェログラフィーのIs値の各データがやや高く、摩耗粒子形態観察で厳しい金属接触により発生するシビア粒子、硬い異物の噛み込みにより発生する切削粒子が比較的多く観察されており、保持器摺動面などで良好な潤滑状態である流体潤滑と局部的な油膜切れが混在する混合潤滑の領域にあると思われます。今後さらに摩耗が進行する場合があるため、定期的に分析を実施し、摩耗の進行状況を確認することを推奨します。尚、を示す粘度、水分、全酸価、IR、RBOTの各データが良好の範囲にあり、潤滑油は継続使用可能と判断します。
報告№109-09136 報告№111-00474 | 分析№109-001160 分析№111-002191 | 111-002191 | 濾過前の試料油を分析した結果、全てのデータが良好です。尚、RBOTが前回に比較し、min上昇しています。RBOTが上昇した理由は、更油、補給を実施した仮設タンクで他の軸受油と混合して濾過を実施した濾過機配管内や仮設タンクなどに油が残留していた以上のことが考えられます。お客様情報の～にはいずれにも該当せず、原因は分かりませんでした。但し、今回の分析結果で、酸価および粘度の各データに大きな変化はなく、異種油の混入などは確認されていないため、本試料油は継続使用可能な状態にあります。今後は、今回のRBOT値を基に潤滑油の寿命を評価します。
報告№109-09136 報告№111-00689 | 分析№109-001160 分析№111-003505 | 111-003505 | 粘度および消泡性能の低下が確認されました。今後は障害予防を目的に以下の対策を推奨します。更油、或いは、部分更油粘度が低下していたことから、今後適正な粘度範囲で使用していない場合、ギヤ歯面やベアリング軌道面で油膜切れが発生し、摩耗が進行することが懸念されるため、更油、或いは、部分更油を推奨します。追加分析消泡性能が低下した場合、ギヤ歯面での油膜形成に影響が出て摩耗が進展することがありますので、フェログラフィーおよびSOAP-Tを追加して摩耗により発生する油中金属濃度や潤滑状態を確認することを推奨します。粘度粘度はmm/sと新油値mm/sに比較して、粘度変化率は-％で、前回同様に当社推奨の管理限界値である±％を超えていました。今後、適正な粘度範囲で使用していない場合、ギヤ歯面やベアリング軌道面で油膜切れが発生し、摩耗が進行することが懸念されます。泡立ち試験泡立ち試験の結果は、-と新油値が-であるのに比較して高い値となっていたことから、消泡性能が低下していることが分かりました。今後の使用状況によっては油の酸化劣化が進行したり、ギヤ歯面およびベアリング軌道面で油膜切れが発生したりする場合があるため、消泡剤の添加による消泡性能の改善など何らかの対応が必要になると思われます。分析結果粘度および消泡性能が低下していることが確認されました。粘度粘度はmm/sと新油値mm/sに比較して、粘度変化率は-％で、当社推奨の管理限界値である±％を超えていました。泡立ち試験泡立ち試験は-と新油に比較して高い値でした。水分は.と当社推奨の管理限界値の以下であり、良好と判断します。全酸価全酸価はmgKOH/gと新油値mgKOH/g以下にあり、良好と判断します。
報告№109-09136 報告№111-00149 | 分析№109-001160 分析№111-000734 | 111-000734_date111125 | 酸化安定度は、新油値に比較して大きな値であり減少傾向は確認されませんでした。更油から今回採油までのヶ月間で酸化防止剤の消耗は確認されていないことから、継続して使用した場合でも使用条件が同様であれば、次回定検まで使用できる可能性が高いと判断します。次回定検時に更油を実施しない場合は、酸化安定度を知るための分析を実施し、余寿命を確認することを推奨します。酸化安定度はminであり、当社推奨の管理限界値のmin以上であることから、良好と判断します。
報告№105-6050 報告№106-0021 | 分析№105-01529 分析№106-00096 | 106-00096 | 本試験は、トライボ診断を実施し、軸受の潤滑状態、汚染状況、油の劣化状態を確認することを目的としました。【軸受の潤滑状態】ベアリング転動面および外輪とベアリングケース間で、フレッティングにより発生した赤錆、金属接触が厳しい場合に発生するシビア粒子が発生していることが確認されました。また、異常摩耗の早期発見パラメータであるフェログラフィーのIs値がの乗と高く、今後転がり軸受の寿命の指標となるフレーキングへの進展が懸念されるため、ヶ月後にトライボ診断を実施し、摩耗の進行状況を確認することを推奨します。【油の汚染状況】計数汚染度がNAS級と汚染され、重量汚染度がmg/mlでした。【油の劣化状態】油の劣化状況を確認するために実施した粘度、水分、全酸価、IRの各データが良好であることから、この油は継続使用可能と判断します。
報告№109-09136 報告№111-00671 | 分析№109-001160 分析№111-003391 | 111-003391 | 軸受は継続使用可能な状態にあると判断します。前回に比較してSOAP／D－SOAPの結果で、鉄濃度に変化はなく、異常摩耗の早期発見パラメータであるフェログラフィーのIs値がのマイナス乗と良好でした。前回に比較して計数汚染度はNAS級からNAS級にランク減少し、良好でした。分析結果は良好と判断します。計数汚染度計数汚染度はNAS級と当社推奨の管理限界値のNAS級以内にあり、良好と判断します。重量汚染度はmg/mlでした。は正常と判断します。SOAPSOAPの結果、油の添加剤成分であるリンが検出されました。摩耗により発生する鉄は検出されていないことから、良好と判断します。D－SOAPD－SOAPの結果、摩耗により発生する鉄は検出されていないことから、良好と判断します。フェログラフィー異常摩耗の早期発見パラメータであるフェログラフィーのIs値がのマイナス乗と良好の範囲にあり、潤滑状態は正常と判断します。
報告№109-09249 報告№111-00162 | 分析№109-001747 分析№111-000874 | 111-000874 | 潤滑油および対象設備は継続使用可能な状態であると判断します。但し、水分が当社推奨の管理限界値を超えていることから、以下の対策を推奨します。水分の影響により金属表面で腐食摩耗が発生し、発生した鉄錆等の粒子が潤滑部に噛み込み摩耗が進行することがありますので、更油或いは部分更油などにより相対的に水分濃度を低くするなどの方法を推奨します。フェログラフィー異常摩耗の早期発見パラメータとして摩耗粒子を定量化して評価するフェログラフィーのIs値は、潤滑状態がやや厳しいの乗でした。摩耗粒子の形態で比較的多く観察された粒子は、潤滑状態が正常な場合に発生する摩耗粒子でした。これらの摩耗粒子が観察された場合、潤滑部で発生している摩耗形態は、正常なマイルド摩耗であることが分かります。Iカップリング発光分光分析供試のディーゼルエンジン油を分析した結果、検出された金属は油中金属元素の結果表に示すように、鉄、鉛、銅、錫、リン、亜鉛、カルシウム、アルミニウム、ケイ素、ナトリウム、マグネシウム、ホウ素でした。これら検出された金属元素から発生箇所を推定すると、鉄、鉛、銅、錫・エンジン部品リン、亜鉛、カルシウム、マグネシウム、ホウ素・オイル添加剤アルミニウム、ケイ素、ナトリウム・外部混入異物であると思われます。このうち、機械部品が摩耗したと思われる元素はのグループです。銅を使用した箇所の溶出・摩耗金属濃度で銅がppm検出されました。この影響については、別紙鉛および銅を使用した箇所の摩耗・溶出をご覧ください。水分はppmと当社推奨の管理限界値を超えていました。今後、水分の影響でエンジン内部に錆が発生し、その影響で摩耗が発生する懸念があります。汚染粒子数はNAS以上級と汚染されていました。フィルタ表面の異物観察で金属片、鉄錆、砂等が観察されたことから、汚染度が高い要因は、摩耗、エンジンオイルの反応生成物、そして外部混入異物の影響と思われます。粘度、全塩基価、酸化安定度、有機物・有機化合物の各データは良好でした。本試料油のエンジン油は、添加剤の影響で新油でも酸化安定度が低く、酸化安定度による管理には適していない油種です。そのため、タービン油と同様の精度を得るには、粘度、全塩基価、有機物・有機化合物などの分析を実施し、これらのデータから総合的に判断することを推奨します。分析結果特性低下特性低下に係るパラメータの分析結果は良好と判断します。粘度粘度は.mm/sと新油値mm/sに対する粘度変化率は-％で、当社推奨の管理限界値である±％以内にあり、良好と判断します。全塩基価全塩基価はmgKOH/gと当社推奨の管理限界値mgKOH/g以上にあり、良好と判断します。酸化安定度酸化安定度はminであり、当社推奨の管理限界値のmin以上であることから良好と判断します。有機物・有機化合物有機物・有機化合物は、IRチャートによる新油分析値との比較の結果、cm-付近に劣化の兆候を示すカルボン酸の吸収が確認されていないことから、良好と判断します。色相はL.であり、新油値のLに比較して高い値でした。汚染に係るパラメータの分析結果は、水分が当社推奨の管理限界値を超えていました。水分はppmであり、当社推奨の管理限界値のを超えていました。汚染粒子数はNAS級以上でした。汚染度物重量はmg/mlでした。摩耗フェログラフィーによる摩耗粒子の観察の結果、潤滑状態が正常な場合に発生する摩耗粒子が比較的多く観察されました。異常摩耗の早期発見パラメータであるフェログラフィーのIs値がの乗とやや高く、摩耗粒子の形態観察の結果、潤滑状態が正常な場合に発生する摩耗粒子が比較的多く観察されました。金属濃度SOAP法により金属濃度を測定した結果、潤滑箇所で発生する金属接触によって検出される鉄がppm、鉛がppm、銅がppm、油の添加剤成分であるリンが、亜鉛がppm、カルシウムがppm、マグネシウムが、ホウ素がppm、外部から混入したと思われるアルミニウムがppm、ケイ素がppm、ナトリウムがppm検出されました。金属濃度酸溶解法により金属濃度を測定した結果、潤滑箇所で発生する金属接触によって検出される鉄が、錫が、油の添加剤成分であるリンが、カルシウムが.ppm、外部から混入したと思われるナトリウムがppm検出されました。
報告№109-09136 報告№110-00364 | 分析№109-001160 分析№110-001655 | 110-001655 | 金属元素と濃度の分析は、試料油を以上の高温で発光させ、その光を分光器で分光し、分光によって得られた光の強度と金属固有の波長とから元素を特定するIカップリング発光分光分析法を用います。また摩耗状態は、SOAP-T法により求めた金属成分と濃度にフェログラフィー法による摩耗粒子分析とを加味して総合的に評価しますが、摩擦面の摩耗機構と摩耗状態の判断は摩耗粒子の形態と、異常摩耗の早期発見パラメータであるIs値により判断します。Iカップリング発光分光分析供試のギヤ油を分析した結果、検出された金属はSOAPの結果表に示すように、鉄、鉛、銅、錫、リン、カルシウム、ナトリウムでした。これら検出された金属元素から発生箇所を推定すると、鉄、鉛、銅、錫・ギヤ歯面、軸受等リン・オイル添加剤カルシウム、ナトリウム・外部混入異物であると思われます。このうち、機械部品が摩耗したと思われる元素はのグループです。フェログラフィー摩耗粒子と摩耗形態分析結果から観察された粒子は、潤滑状態が正常な場合に発生する摩耗粒子フレッティングにより発生する赤錆局部的に高圧・高温となる潤滑状態で発生するフリクションポリマであったことから、潤滑部で発生している摩耗形態は、正常なマイルド摩耗、微振動によるフレッティング摩耗であることが分かりました。また、潤滑油がギヤ歯面や軸受軌道面で高圧下に押し込められ局部的な高圧・高温状態となる状態も混在していることが分かりました。）フレッティング摩耗フレッティング摩耗は、以下の箇所などで発生している可能性があると考えられました。軸と内輪内面軸受ハウジングと外輪外面軌道輪と転動体ギヤ歯面フレッティング粒子は、サイズは小さいものの転がり軸受の軸受軌道面に噛み込み、それにより発生する切削痕が起点となって軸受寿命の指標となるフレーキングへ進展することが懸念されます。）フリクションポリマ潤滑油がギヤ歯面や軸受軌道面で高圧下に押し込められ局部的な高圧・高温状態が混在していることがわかりました。特に、高圧高温状態の解消がなされなければ、潤滑油は劣化する場合があります。潤滑状態異常摩耗の早期発見パラメータとして摩耗粒子を定量化して評価するフェログラフィーのIs値は、前回のの乗からの乗に桁上昇していました。今回の採油は、機器停止中のストレーナ空気抜きから実施しているため、油中粒子濃度は低濃度になっているのが一般的ですが、それにもかかわらず本試料のIs値は桁上昇していたことから、摺動部では摩耗が進行した可能性があると考えられました。前回に比較して計数汚染度はNAS級からNAS級にランク増加し、やや高い値でした。フィルタ表面の異物観察で鉄錆、砂等が観察されたことから、汚染度が高い要因は、摩耗と外部混入異物の影響と思われます。前回同様にIRの結果、油劣化の兆候を示すカルボン酸の吸収は確認されていないことから、良好と判断します。潤滑油、ギヤおよび軸受は継続使用可能な状態にあるものの、摩耗の進行があった可能性がありますので、以下の対策を推奨します。採油条件の改善今回の採油条件が、機器停止中にストレーナ空気抜きから実施しているため、異常な摩耗が発生していても見落としてしまう可能性があります。可能であれば、機器運転中または停止直後の油中粒子が十分に撹拌された状態で採油を実施し、再評価することを推奨します。バックラッシトライボ診断では、バックラッシの増加量を分析結果から計算できますので、構造が確認できる図面、ギヤの形式、歯形、モジュール、歯数、歯幅、油入替後の稼働時間ならびに分解点検後の稼働時間をお知らせ下さい。計算結果をご報告いたします。
報告№106-0247 報告№106-0247 | 分析№106-01364 分析№106-01364 | 106-01364 | 今回の採油は、主機停止中に配管ドレンから実施しているため、油循環中の採油に比較して油中粒子が沈降して高濃度になっている部分を採油していることが考えられます。したがって、油が循環している状態で採油を実施した場合に比較して、分析データが高くなり、異常な状態と判断してしまう可能性がありますが、今回の採油は、採油条件が比較的悪い側になると想定されるにもかかわらず、分析データは良好となっています。採油がこのような状況であるにもかかわらず、分析の結果からは潤滑状態が正常な状態であることが確認され、また潤滑油も継続使用可能な状態にあることが確認出来ました。は良好と判断します。粘度は良好と判断します。粘度はmm/sと新油値mm/sに比較して、粘度変化率は+％で、当社推奨の管理限界値である±％以内にあり、良好と判断します。水分は良好と判断します。水分はppmと当社推奨の管理限界値の以下であり、良好と判断します。全酸価は良好と判断します。全酸価は.mgKOH/gと新油値.mgKOH/gに比較して高い値を示しているものの、IRの結果で油劣化の兆候を示すカルボン酸が確認されていないことから良好と判断します。IRの結果、良好と判断します。IRの結果、油劣化の兆候を示すカルボン酸の吸収が確認されていないことから、良好と判断します。RBOTの結果、良好と判断します。RBOTはminと当社推奨の管理限界値のmin以上であり、良好と判断します。は良好と判断します。計数汚染度は良好と判断します。計数汚染度はNAS級と当社推奨の管理限界値のNAS級以内であり、良好と判断します。重量汚染度は良好と判断します。重量汚染度は.mg/mlと当社推奨の管理限界値のmg/ml以内であり、良好と判断します。機器の潤滑状態機器の潤滑状態は正常と判断します。SOAPの結果は良好です。SOAPの結果、油の添加剤成分であるバリウムがppm検出されました。軸受の摩耗を示す錫は検出されていないことから良好と判断します。D－SOAPの結果は良好です。D－SOAPの結果、油の添化剤成分であるバリウム、外部から混入したカルシウムが共に検出されました。軸受の摩耗を示す錫は検出されていないことから良好と判断します。フェログラフィーの結果は良好です。異常摩耗の早期発見パラメータであるフェログラフィーのIs値が.と良好の範囲にあり、潤滑状態は良好と判断します。
報告№109-09249 報告№111-00550 | 分析№109-001747 分析№111-002538 | 111-002538_date120229 | 潤滑油および対象設備は継続使用可能な状態であると判断します。但し、異種油の混入および油名が違う可能性があり、油中の汚染度が高く、今後も摩耗の進行を傾向監視するため、以下の対策を推奨します。定期的な分析摩耗の進行を監視するため、定期的に分析を実施し、摩耗の進行状況を確認することを推奨します。濾過油中の汚染度が高く、観察された異物が軸受摺動面やギヤ歯面に噛み込み摩耗が進行することが懸念されるため、濾過を推奨します。異種油の混入および油名の再確認有機物・有機化合物の結果、新油と異なるピークが確認されたことから、異種油の混入の有無および油名の再確認を推奨します。フェログラフィー異常摩耗の早期発見パラメータとして摩耗粒子を定量化して評価するフェログラフィーのIs値は、潤滑状態がやや厳しいの乗でした。摩耗粒子の形態で比較的多く観察された粒子は、外部から混入したと思われる鉄錆等でした。摩耗粒子の観察結果から異常と判断する摩耗粒子等は観察されていないことから、Is値が高い要因は、外部混入異物の影響であることが分かりました。Iカップリング発光分光分析供試の潤滑油を分析した結果、検出された金属元素は、油中金属元素の結果表に示すように、鉄、銅、錫、亜鉛、カルシウム、ケイ素、ナトリウムでした。検出されたこれらの金属元素から発生箇所を推定すると鉄、銅、錫、亜鉛・ギヤ・軸受等カルシウム、ケイ素、ナトリウム・外部混入異物であると思われます。このうち、機械部品が摩耗したと思われる元素はのグループです。汚染粒子数は当社推奨の管理限界値を超えていました。フィルタ表面の異物観察で鉄錆、砂等が観察されたことから、汚染度が高い要因は、外部混入異物の影響と思われます。有機物・有機化合物有機物・有機化合物の結果、新油と異なるピークが確認されたことから、異種油が混入したか、或いは、油名が違う可能性が考えられます。今回の分析結果だけでは異種油の特定は出来ませんが、現状では異種油等の混入が原因となる油の劣化は確認されていませんので、早急な対策を行う必要はないと思われます。分析結果特性低下特性低下に係るパラメータの分析結果は、IRチャートの結果から新油との相違点が確認されたことから異種油の混入、或いは、油名が違う可能性が考えられました。粘度粘度はmm/sと新油値.mm/sに対する粘度変化率は-％で、当社推奨の管理限界値である±％以内にあり、良好と判断します。全酸価添加油の全酸価は、油メーカによって初期値が違うため統一した管理基準を設定するのが困難であることから、当社では管理限界値を設定しておらず、新油分析値との比較及び他の分析項目の結果より全酸価の状態判断を行います。その結果、全酸価は.mgKOH/gと新油値.mgKOH/gに比較して高くなっていますが、IRチャートに示すように劣化の兆候として現れるカルボン酸などの有機物・有機化合物の発生が確認されていないことから、良好と判断します。有機物・有機化合物有機物・有機化合物は、IRチャートによる新油分析値との比較の結果、cm-付近に劣化の兆候を示すカルボン酸の吸収が確認されていないことから、良好と判断します。但し、別紙IR吸収パターンの相違から分かるように、新油と異なる有機物・有機化合物の存在が確認されました。色相はLであり、新油値のLに比較して高い値でした。汚染に係るパラメータの分析結果は、汚染粒子数は当社推奨の管理限界値を超えていました。水分はppmであり、当社推奨の管理限界値の以下であることから良好と判断します。汚染粒子数はNAS級以上であり、当社推奨の管理限界値のNAS級を超えていました。汚染度物重量はmg/mlであり、当社推奨の管理限界値のmg/ml以内であることから良好と判断します。摩耗フェログラフィーによる摩耗粒子の観察の結果、外部から混入したと思われる鉄錆等が比較的多く観察されました。異常摩耗の早期発見パラメータであるフェログラフィーのIs値がの乗とやや高く、摩耗粒子の形態観察の結果、外部から混入したと思われる鉄錆等が比較的多く観察されました。金属濃度SOAP法により金属濃度を測定した結果、潤滑箇所で発生する金属接触によって検出される鉄がppm、銅がppm、外部から混入したと思われるケイ素がppm、ナトリウムがppm検出されました。金属濃度酸溶解法により金属濃度を測定した結果、潤滑箇所で発生する金属接触によって検出される鉄が、銅が、錫が.ppm、亜鉛が、外部から混入したと思われるカルシウムが、ナトリウムが検出されました。
報告№108-0202 報告№108-0202 | 分析№108-01491 分析№108-01491 | 108-01491 | 分析の結果、ギヤ歯面、転がり軸受の軌道面、共に潤滑状態は正常であることが確認され、ギヤおよび軸受は継続使用可能な状態にあると判断します。これらのことは、D－SOAPの結果、ギヤ歯面及び転がり軸受の摩耗により発生する鉄濃度が微量であること摩耗粒子の形態観察の結果、ギヤ歯面および転がり軸受の微小な疲労摩耗により発生する摩耗粒子が多く観察されたこと以上のことから判断しました。尚、トライボ診断では、バックラッシの増加量を分析結果から計算できますので、構造が確認できる図面、ギヤの形式、歯形、モジュール、歯数、回転数、増速比、歯幅をお知らせ下さい。計算結果をご報告いたします。計数汚染度は良好と判断します。計数汚染度は良好と判断します。計数汚染度はNAS級と当社推奨の管理限界値のNAS級以内であり、良好と判断します。重量汚染度は.mg/mlでした。重量汚染度は.mg/mlでした。機器の潤滑状態ギヤ歯面および転がり軸受の潤滑状態は正常と判断します。SOAPの結果は良好です。SOAPの結果、油の添加剤成分であるリンが検出されました。摩耗により発生する鉄が検出されていないことから、良好と判断します。D－SOAPの結果、鉄が検出されました。D－SOAPの結果、摩耗により発生する鉄が検出されました。フェログラフィーの結果、微小な疲労摩耗粒子がやや多く観察されました。フェログラフィーの結果、異常摩耗の早期発見パラメータであるIs値がの乗とやや高いものの、摩耗粒子の形態観察の結果、微小な疲労摩耗粒子がやや多く観察されました。
報告№109-09136 報告№113-00124 | 分析№109-001160 分析№113-000474 | 113-000474 | 軸受は継続使用可能な状態にあると判断します。はフェログラフィーおよびSOAP／D-SOAPの結果から総合的に判断した結果、正常な状態にあると考えられます。フェログラフィー【定量分析：Is値】Is値は異常摩耗の早期発見パラメータのつで、摩耗粒子を定量化するために用います。Is値は前回に比較してのマイナス乗から変化はなく、低い値でした。フェログラフィー【定性分析：摩耗粒子および摩耗形態観察】分析結果から観察された全ての粒子量は少でした。Iカップリング発光分光分析【SOAP／D-SOAP】検出された金属元素から発生箇所を推定すると、以下の通りでした。鉄、ニッケル、錫・軸受等リン・添加剤カルシウム、ナトリウム・外部混入異物計数汚染度は、前回に比較してNAS級からNAS級にランク低下し、重量汚染度は.mg/mlから.mg/mlに増加しているものの、共に当社推奨の管理限界値以下であり、良好でした。
報告№104-0170 | 分析№104-01221 | 104-01221 | 濾過前の試料油を分析した結果、計数汚染度が前回NAS級から、今回NAS級に約年でランク上昇しました。摩耗粒子形態観察の結果及び光学顕微鏡写真に示すように、鉄錆等が多く見られているため、汚染度が上昇した要因は外部から混入した異物によるものと考えられました。鉄錆等の異物は、通常運転中に外部から混入する可能性がないため、今回採油時に混入した可能性が高いと考えられます。又、潤滑異常の早期発見パラメータである、摩耗過酷度を示すIs値がと非常に良好の範囲にあることから、潤滑状態は良好な状態にあると判断します。採油時には異物が混入しないように注意して採油をすることが必要です。
報告№109-09501 報告№109-09501 | 分析№109-003080 分析№109-003080 | 109-003080 | 、汚染、潤滑状態は良好と判断します。潤滑油および軸受は継続使用可能な状態にあると判断します。≪状態監視とパラメータ≫分析の目的および各分析のパラメータは以下の通りです。特性低下目的：油の分析結果から、や劣化傾向ならびに添加剤の消耗程度、残存寿命などを確認する。粘度JISK全酸価JISK赤外線吸収スペクトルJISK酸化安定度試験JISK汚染目的：油の分析結果から、砂塵あるいは水・異種油などによるや、異物混入の有無を確認する。水分JISK計数汚染度JISB重量汚染度JISB光学顕微鏡観察摩耗目的：油中の摩耗粒子を分析する事により、回転・摺動部の潤滑状態、摩耗劣化の程度、余寿命などを解析する。摩耗診断電子顕微鏡観察JISKX線マイクロアナリシス油中金属濃度）JISK≪分析結果≫特性低下粘度：良好粘度値mm/sの新油値mm/sに対する変化率は+.％であり、当社推奨の管理限界値±％以内に留まっています。全酸価：良好全酸価.mgKOH/gは新油値の.mgKOH/gに比較し高くはあるものの、有機物・有機化合物試験の結果で油劣化の兆候を示すカルボン酸の吸収が見られないことから問題は無いと判断します。赤外線吸収スペクトル：良好酸化安定度試験：良好酸化安定度試験の結果、数値minは当社推奨の管理限界値min以上に留まっており、現時点での使用は可能と判断します。汚染水分：良好水分値ppmは当社推奨の管理限界値以内に留まっています。計数汚染度：良好計数汚染度はNAS級と当社推奨の管理限界値NAS級以内にあります。重量汚染度：良好重量汚染度は.mg/mlと当社推奨の管理限界値mg/ml以内にあります。光学顕微鏡観察：良好光学顕微鏡写真は捕捉された汚染物の量は少なく、スラッジは確認されませんでした。摩耗摩耗診断：良好摩耗診断の結果、異常摩耗の早期発見パラメータであるIs値がのマイナス乗と良好の範囲にあることから、潤滑状態は正常と判断します。電子顕微鏡観察・X線マイクロアナリシス：今回は実施していません。油中金属濃度：良好油中金属濃度の結果、外部から混入したと思われる亜鉛、ナトリウムが検出されたものの微量であることから、良好と判断します。
報告№108-8010 報告№108-8010 | 分析№108-01649 分析№108-01649 | 108-01649 | 本試料の摩耗は、電子顕微鏡による摩耗粒子の詳細な観察結果から、潤滑状態が正常なマイルド摩耗であることが判りました。これは、観察されたほとんどの摩耗粒子が、写真aに示すように正常な潤滑状態で発生する小径の摩耗粒子であることから判断されました。観察された摩耗粒子は、正常な潤滑状態で発生するマイルド摩耗で発生していることから、シリンダおよびピストンリング、クランクメタル等は、現在のところいずれも継続使用可能と判断します。電子顕微鏡による摩耗粒子の観察結果から、本試料油中の摩耗形態は、潤滑状態が正常なマイルド摩耗であることが判りました。これは写真aに示す通り、多くは正常な潤滑状態で発生する摩耗粒子が観察されたことから判断しました。このことは、異常摩耗の早期発見パラメータであるフェログラフィーのIs値がの乗と高いものの、写真bに示すように摩耗粒子の形態観察で潤滑状態が正常な状態で発生するマイルド摩耗粒子が多く観察されたこと写真フェログラフィーによる摩耗粒子の観察結果摩耗粒子をSEM・XMAで詳細に観察した結果、写真cに示すμm以下の小径粒子が観察され、これらの組成割合は、鉄、クロム、マンガンの割合が高い粒子が多く観察されたこと写真電子顕微鏡による摩耗粒子の観察結果SOAPの結果で鉄、鉛、銅、錫が検出されたものの微量であったこと以上のことから総合的に判断しました。水分の増加を示す水分を除く項目は良好でしたが、水分がppmと当社推奨の管理限界値を超えていたことから、発錆予防のため水分除去を実施されることを推奨します。水分は当社推奨の管理限界値を超えていました。粘度は良好と判断します。粘度はmm/sと新油値.mm/sに比較して、粘度変化率は+％で、当社推奨の管理限界値である±％にあり、良好と判断します。水分は当社推奨の管理限界値を超えていました。水分はppmと当社推奨の管理限界値のを超えていました。全酸価は良好と判断します。全酸価はmgKOH/gと新油値mgKOH/g以内にあり、良好と判断します。IRは良好と判断します。IRの結果、油劣化の兆候を示すカルボン酸の吸収が確認されていないことから良好と判断します。計数汚染度はやや汚染されていました。計数汚染度はNAS級以上でした。計数汚染度はNAS級以上でした。重量汚染度はmg/mlでした。重量汚染度はmg/mlでした。機器の潤滑状態SOAPによる油中金属濃度の結果、油の添加剤成分であるカルシウムが検出されました。SOAPによる油中金属濃度の結果、鉄が比較的多く検出されました。SOAPによる油中金属濃度の結果、鉄、鉛、銅、油の添加剤成分であるリン、亜鉛、カルシウム、外部から混入したと思われるケイ素、マグネシウムが検出されました。SOAPによる油中金属濃度の結果、鉄が比較的多く検出されました。SOAPによる油中金属濃度の結果、鉄、鉛、油の添加剤成分であるリン、亜鉛、カルシウム、外部から混入したと思われるナトリウムが検出されました。フェログラフィーの結果は良好です。異常摩耗の早期発見パラメータであるフェログラフィーのIs値がの乗と高いものの、摩耗粒子の形態観察の結果、μm以下の小径の鉄系摩耗粒子が支配的でした。SEM・XMAの結果、鉄、マンガンを含む粒子が比較的多く観察されました。SEM・XMAで粒子を詳細に観察した結果、フェログラフィーで観察されたμm以下の小径粒子の組成割合は、鉄、マンガンの割合が高い粒子が多く観察されました。
報告№109-09375 報告№109-09375 | 分析№109-002515 分析№109-002515 | 109-002515 | ギヤおよび軸受の摩耗は安定しており、継続使用可能な状態にあると判断します。尚、トライボ診断では、バックラッシの増加量を分析結果から計算できますので、構造が確認できる図面、ギヤの形式、歯形、モジュール、歯数、歯幅をお知らせ下さい。計算結果をご報告いたします。計数汚染度は良好と判断します。計数汚染度計数汚染度はNAS級と当社推奨の管理限界値のNAS級以内にあり、良好と判断します。重量汚染度は.mg/mlでした。機器の潤滑状態摩耗粒子の形態観察で観察された粒子は、ギヤ歯面の摩耗により発生した鉄系摩耗粒子が観察されました。SOAPSOAPの結果、摩耗により発生する鉄、油の添加剤成分であるリンが検出されました。D－SOAPD－SOAPの結果、摩耗により発生する鉄が検出されました。フェログラフィー異常摩耗の早期発見パラメータであるフェログラフィーのIs値がの乗とやや高く、摩耗粒子の形態観察で観察された粒子は、ギヤ歯面の摩耗により発生した鉄系摩耗粒子が観察されました。
報告№108-0387 報告№108-5069 | 分析№108-02609 分析№108-02701 | 108-02701 | 本トライボ診断は、汚染度、潤滑状態を確認する。分析の結果、摩耗粒子の観察から本試料油中で発生している摩耗形態は、潤滑状態が正常なマイルド摩耗と、異物の切削作用で発生する切削摩耗が混在していたことが判りました。マイルド摩耗は、機械が正常な摩耗をしている場合に発生する、いわゆる正常摩耗です。この状態は、金属がマイルドに擦られることにより金属表面に摩耗が極めて少ない特殊な表面層が形成され、摩擦表面が平滑な状態となります。この状態が安定である限り摩耗状態は正常であり発生する摩耗粒子は少ないことが分かっています。今回観察された摩耗形態は、このマイルド摩耗が支配的であることから、現在のところ、シリンダおよびピストンリング、クランクメタル等は正常な摩耗の範囲にあり、継続使用は可能と判断します。尚、SOAPの結果で銅がppm検出されましたので、銅を使用した部分の溶出があるものと思われます。銅は、潤滑油添加剤として使用されている亜鉛系添加剤の影響により溶出することが知られており、今回の検出は、この溶出によるものと考えられます。銅濃度は、別紙鉱油の酸化に対する金属触媒の影響に示すように銅濃度の増加に伴い酸化速度が速まりますので、酸化劣化の進行状況を油分析により監視されることを推奨します。
報告№109-09094 報告№112-00124 | 分析№109-000872 分析№112-000424 | 112-000424 | は良好と判断します。尚、RBOTがminと新油値のminに比較してmin減少していました。このまま継続使用した場合、この減少傾向から限界値に到達するのは、別紙図RBOTの減少傾向に示すように時間と推定されました。潤滑油は継続使用可能な状態にあると判断します。≪状態監視とパラメータ≫分析の目的および各分析のパラメータは以下の通りです。特性低下目的：油の分析結果から、や劣化傾向ならびに添加剤の消耗程度、残存寿命などを確認する。粘度JISK全酸価JISK赤外線吸収スペクトルJISK酸化安定度試験JISK汚染目的：油の分析結果から、砂塵あるいは水・異種油などによるや、異物混入の有無を確認する。水分JISK計数汚染度JISB重量汚染度JISB光学顕微鏡観察摩耗目的：油中の摩耗粒子を分析する事により、回転・摺動部の潤滑状態、摩耗劣化の程度、余寿命などを解析する。摩耗診断電子顕微鏡観察JISKX線マイクロアナリシス油中金属濃度）JISK≪分析結果≫特性低下粘度：良好粘度値mm/sの新油値mm/sに対する変化率は+％であり、当社推奨の管理限界値±％以内に留まっています。全酸価：良好全酸価.mgKOH/gは新油値の.mgKOH/g以内にあることから、問題は無いと判断します。赤外線吸収スペクトル：良好酸化安定度試験：良好酸化安定度試験の結果、数値minは当社推奨の管理限界値min以上に留まっており、現時点での使用は可能と判断します。汚染水分：良好水分値ppmは当社推奨の管理限界値以内に留まっています。計数汚染度：今回は実施していません。重量汚染度：今回は実施していません。光学顕微鏡観察：今回は実施していません。摩耗摩耗診断電子顕微鏡観察・X線マイクロアナリシス：今回は実施していません。油中金属濃度：今回は実施していません。
報告№109-09448 報告№110-00213 | 分析№109-002802 分析№110-000818 | 110-000818 | 潤滑油膜に混入した外部混入の異物や潤滑摺動部で発生した摩耗粒子は、摩耗を促進させ、或いは摩擦係数を上昇させるなど、潤滑状態に悪影響を与える因子であり、そのため油中異物の粒子数と重量は潤滑状態を評価するパラメータとして使用します。油中の粒子数を計測した結果、計数汚染度はNAS級でした。この汚染度は、新油の汚染度と同等かそれ以上に清浄な状態であり、また、重量汚染度も.mg/mlと非常に清浄な状態にあることから、潤滑状態への影響はなく、正常な潤滑状態にあることが確認されました。は、摩耗粒子の形状、材質、サイズを判断パラメータに摩耗の発生箇所や原因、厳しさなどをフェログラフィー法およびIカップリング発光分光分析法による油中金属濃度で評価します。特に、フェログラフィー法により摩耗粒子をサイズ毎に配列・数値化して求めるIs値は、異常摩耗を早期発見するパラメータであり、また粒子の表面形状は摩耗の原因を知るパラメータにもなります。分析の結果、異常摩耗の早期発見パラメータであるIs値は良好な潤滑状態を示すのマイナス乗を示しており、また観察された摩耗粒子も正常な潤滑状態で発生する形状となっており、発光分光分析法による金属濃度の分析結果でも軸受材の錫、銅、鉛などが検出されなかったことから潤滑状態は良好であることが確認されました。潤滑油および軸受は継続使用可能な状態にあると判断します。は良好と判断します。計数汚染度計数汚染度はNAS級と当社推奨の管理限界値のNAS級以内であり、良好と判断します。重量汚染度は.mg/mlと当社推奨の管理限界値のmg/ml以内であり、良好と判断します。機器の潤滑状態機器の潤滑状態は正常と判断します。SOAPによる油中金属濃度SOAPによる油中金属濃度の結果、外部から混入したと思われるケイ素が検出されました。SOAPによる油中金属濃度SOAPによる油中金属濃度の結果、鉄、外部から混入したと思われるカルシウム、ナトリウムが検出されました。摩耗粒子診断異常摩耗の早期発見パラメータであるIs値がのマイナス乗と良好の範囲にあり、潤滑状態は正常と判断します。
報告№109-09136 報告№112-00358 | 分析№109-001160 分析№112-001393 | 112-001393_date121026 | グリースおよび軸受は継続使用可能な状態にあると判断します。フェログラフィー【定性分析：摩耗粒子および摩耗形態観察】分析結果から比較的多く観察された粒子は、以下の通りでした。正常な摩耗粒子・潤滑状態が正常なマイルド摩耗により発生。Iカップリング発光分光分析【SOAP／D-SOAP】検出された金属元素から発生箇所を推定すると、以下の通りでした。鉄、ニッケル、錫・軸受等カルシウム、バリウム・添加剤ナトリウム、マグネシウム・増ちょう剤、外部混入異物等グリースのちょう度、滴点、全酸価、IRの各データは良好でした。
報告№109-09249 報告№111-00550 | 分析№109-001747 分析№111-002518 | 111-002518 | 潤滑油は継続使用可能な状態であり、また運転中における潤滑状態も正常であったものと判断します。本試料油は、分析の結果は全ての分析項目の値が当社推奨の管理基準値を満たしており、新油分析値との比較結果も問題となる値はありませんでした。分析結果特性低下特性低下に係るパラメータの分析結果は良好と判断します。粘度粘度はmm/sと新油値mm/sに対する粘度変化率は-.％で、当社推奨の管理限界値である±％以内にあり、良好と判断します。全酸価添加油の全酸価は、油メーカによって初期値が違うため統一した管理基準を設定するのが困難であることから、当社では管理限界値を設定しておらず、新油分析値との比較及び他の分析項目の結果より全酸価の状態判断を行います。その結果、全酸価は.mgKOH/gと新油値.mgKOH/gに比較して若干高くなっていますが、IRチャートに示すように劣化の兆候として現れるカルボン酸などの有機物・有機化合物の発生が確認されていないことから、良好と判断します。酸化安定度酸化安定度はminであり、当社推奨の管理限界値のmin以上であることから良好と判断します。有機物・有機化合物有機物・有機化合物は、IRチャートによる新油分析値との比較の結果、cm-付近に劣化の兆候を示すカルボン酸の吸収が確認されていないことから、良好と判断します。色相はLであり、新油値のL.に比較して大きな変化はないことから、良好と判断します。汚染に係るパラメータの分析結果は良好と判断します。水分はppmであり、当社推奨の管理限界値の以下であることから良好と判断します。汚染粒子数はNAS級であり、当社推奨の管理限界値のNAS級以内であることから良好と判断します。汚染度物重量は.mg/mlであり、当社推奨の管理限界値のmg/ml以内であることから良好と判断します。摩耗運転中における潤滑状態は正常であったものと判断します。異常摩耗の早期発見パラメータであるフェログラフィーのIs値がのマイナス乗と良好の範囲にあったことから、潤滑箇所の潤滑状態は正常と判断します。金属濃度SOAP法により金属濃度を測定した結果、金属元素は検出されなかったことから、潤滑箇所で発生する金属接触による摩耗や、外部からの異物などの混入は見られず良好と判断します。金属濃度酸溶解法により金属濃度を測定した結果、外部から混入したと思われるカルシウム、ナトリウムが共にと僅かに検出されましたが良好と判断します。
報告№103-0090 | 分析№103-00855 | 103-00855 | 分析の結果、異常摩耗の早期発見パラメータであるフェログラフィーのIs値がのマイナス乗と良好の範囲にありますが、軸受摺動面で厳しい金属接触が発生している場合に観察される摩耗粒子が若干見られておりました。直ちに異常ではないものの、更に摩耗が進行する場合があるため、ヶ月後に再度分析を実施し、摩耗の進行状況を確認されることを推奨します。これらのことは、異常摩耗の早期発見パラメータであるフェログラフィーのIs値が、.と良好の範囲にあるものの、摩耗粒子の形態観察で、金属接触が厳しい場合に発生するシビア粒子が見られ、又、前回に比較して、D－SOAPの鉄が.から.ppmに上昇していたことから判断しました。
報告№107-6026 報告№107-0388 | 分析№107-02108 分析№107-02008 | 107-02008 | 分析の結果、銅を使用した箇所および軸受メタルで摩耗が確認されました。摩耗粒子形態観察で金属接触が厳しい場合に発生するシビア粒子、銅合金がやや多く観察されたことから、軸受摺動面では厳しい金属接触が発生しています。今後、更に摩耗が進行することに注意が必要です。また、銅を使用した箇所がオイルリングであった場合、動きが悪くなり、油の供給量が減少し、油膜切れが発生する可能性がありますので、オイルリングの回転状況を確認すると共に、ヶ月後に再度分析を実施し、摩耗の進行状況を確認することを推奨します。これらのことは、異常摩耗の早期発見パラメータであるフェログラフィーのIs値がと良好の範囲にあるものの、摩耗粒子形態観察の結果、金属接触が厳しい場合に発生するシビア粒子、銅合金がやや多く観察されたことSOAP／D－SOAPの結果、銅、錫が検出されたこと以上のことから判断しました。尚、トライボ診断は、軸受メタルの表面積と油量の情報をご提供いただければ、摩耗量を求め、その結果から軸受メタルの摩耗状況を定量的に評価することが可能となりますので、情報をご提供下さい。
報告№103-4508 | 分析№103-00490 | 103-00490 | 本機は、運転時間時間毎に潤滑油交換を実施している。本試験は、運転時間時間使用した潤滑油を分析し、その分析結果から、使用時間を時間に延伸できるかを確認することを目的としました。分析の結果、別紙表及び図に示すとおり、RBOTの結果から時間使用できる可能性があることが示唆された。但し、計数汚染度がNAS級以上、SOAPの鉄濃度がppm、フェログラフィーのIs値がの乗と非常に高く、継続使用するためには濾過を実施することが望ましいと考えます。これらのことは、RBOTの結果から時間使用可能であることが示唆されたものの、計数汚染度がNAS級以上、SOAPの鉄濃度がppm、フェログラフィーのIs値がの乗と非常に高いことから判断しました。尚、摩耗粒子の形態観察結果から、マイルドな摩耗状態で発生するμm未満の鉄系摩耗粒子の他に、銅系粒子が散見されるため、銅を使用した箇所の摩耗が発生していることが確認されたため、注意が必要です。銅を使用した箇所は機器の情報が不足しているため、発生箇所を特定することはできませんが、クランクメタルやピストンメタルで使用している場合が考えられますので、各部位で使用している材質をご確認下さい。
報告№109-09136 報告№112-00537 | 分析№109-001160 分析№112-002214 | 112-002214 | 潤滑油は継続使用が可能であるものの、RBOT値がminを切っており、酸化防止剤が減少していることが確認されました。継続使用した場合、酸化防止剤が減少することで基油の劣化に進展することが予想されるため、今回の採油後に更油を実施していなければ更油を推奨します。粘度、全酸価、IRの各データは良好でした。RBOTRBOTの結果、minと当社推奨の管理限界値以上にあるものの、酸化防止剤の残存量は%と低下していました。水分は良好でした。
報告№107-4530 報告№107-0269 | 分析№107-01164 分析№107-01443 | 107-01443 | 濾過前の試料油を分析した結果、計数汚染度が前回NAS級から、今回NAS級に約ヶ月でランク増加しました。摩耗粒子の形態観察およびフィルタ写真の結果、鉄錆、砂等が観察されたため、汚染度が増加した要因は、摩耗による汚染粒子の増加ではなく、外部から混入したと思われる異物によるものと考えられました。但し、異物の混入はありましたが、潤滑異常の早期発見パラメータである摩耗過酷度を示すIs値がの乗と非常に良好の範囲にあることから、潤滑状態は良好な状態にあると判断します。RBOTが前回に比較し、min上昇したのは、年月に更油を実施したためと考えられます。今後は、今回のRBOT値によりデータ管理を行います。尚、今回分析結果のように外部混入異物が多く観察された場合、油槽底部に溜まっていた汚染物を採取してしまったり、採油機のチューブ内部が汚染されていたことなどが原因となっている場合があります。採油における注意点として、油循環中又は主機停止直後に油槽中層部から採油を行うこと、および採油前に採油機チューブ内部を十分に洗浄する点にご配慮下さい。
報告№108-0204 報告№108-6535 | 分析№108-01503 分析№108-01614 | 108-01614 | 電磁弁の切替がうまくいかないため、起動渋滞が発生している。起動渋滞が発生した原因を確認し、対策を検討する。分析結果分析の結果、計数汚染度がNAS級と当社推奨の管理限界値に到達していました。フィルタ表面の異物観察で外部から混入した鉄錆、砂等が観察されましたが、バルブ類などの動作障害を起こす粘ちょう物は確認されませんでした。以上のことから、直近に油濾過を実施していなければ、フィルタ表面の異物観察で観察された鉄錆、砂等がバルブのスプールに噛み込み動作障害を発生させた可能性が高いと考えられました。一方、直近に油濾過を実施した場合、浮遊している粘ちょう物が取り除かれている可能性がありますので、粘ちょう物による固着現象を原因として考える必要があります。対策・直近に濾過を実施していない場合は、濾過を実施。・バルブの動作障害が発生した状態で使用していたストレーナやフィルタの付着物、または、ストレーナ内に溜まっていた油を採取・分析することで、障害の発生原因となる粘ちょう物が確認される場合がありますので、障害発生時の状態が継続している場合は、これらの分析を実施。尚、既にストレーナ洗浄等の対策を実施している場合は、詳しい状況を当社営業担当までお知らせ下さい。
報告№104-0241 | 分析№104-01844 | 104-01844 | 濾過後の試料油を分析した結果、計数汚染度を除く項目は良好でした。濾過前の計数汚染度がNAS級に対して、濾過後がNAS級とランク上昇していました。濾過後の計数汚染度の粒子数が増加した原因は、濾過前と濾過後の試料油が入れ替わった。濾過後の採油時に誤って外部から混入した。濾過機の操作を誤って、エレメントに捕捉されていた汚染物が濾過機出口配管より排出されてしまった。仮設タンクを使用した場合、そのタンクが汚染されていた。等が考えられます。このことを確認するため、再度採油を実施する必要があります。確認方法は、再度採油した試料油の計数汚染度が今回の濾過後と差がなければ原因はまたは、今回の濾過後より清浄になっていれば原因はまたはと考えることができます。
報告№109-09136 報告№113-00124 | 分析№109-001160 分析№113-000477 | 113-000477 | 軸受は継続使用可能な状態にあると判断します。はフェログラフィーおよびSOAP／D-SOAPの結果から総合的に判断した結果、正常な状態にあると考えられます。フェログラフィー【定量分析：Is値】Is値は異常摩耗の早期発見パラメータのつで、摩耗粒子を定量化するために用います。Is値は前回に比較してのマイナス乗からマイナス乗に低下し、低い値でした。フェログラフィー【定性分析：摩耗粒子および摩耗形態観察】分析結果から観察された全ての粒子量は少でした。Iカップリング発光分光分析【SOAP／D-SOAP】検出された金属元素から発生箇所を推定すると、以下の通りでした。ニッケル、錫、亜鉛・軸受等リン・添加剤カルシウム、ナトリウム・外部混入異物計数汚染度は、前回に比較してNAS級から等級に変化はなく、重量汚染度は.mg/mlから.mg/mlに減少し、共に良好でした。
報告№109-09136 報告№111-00149 | 分析№109-001160 分析№111-000744 | 111-000744 | 酸化安定度は、新油値に比較して大きな値であり減少傾向は確認されませんでした。更油から今回採油までのヶ月間で酸化防止剤の消耗は確認されていないことから、使用条件が同様であれば定検周期のヶ月は使用できる可能性が高いと判断します。次回定検時に更油を実施しない場合は、酸化安定度を知るための分析を実施し、余寿命を確認することを推奨します。酸化安定度はminであり、当社推奨の管理限界値のmin以上であることから、良好と判断します。
報告№109-09136 報告№113-00528 | 分析№109-001160 分析№113-002255 | 113-002255 | 粘度、水分は良好です。計数汚染度は良好です。
報告№109-09438 報告№109-09438 | 分析№109-002745 分析№109-002745 | 109-002745 | トライボ診断を実施し、、汚染度、潤滑状態を確認する。分析の結果、全てのデータが良好であることから、この油は継続使用可能であり、潤滑状態も正常と判断します。は良好と判断します。粘度粘度はmm/sと新油値mm/sに比較して、粘度変化率は+％で、当社推奨の管理限界値である±％以内にあり、良好と判断します。水分は.ppmと当社推奨の管理限界値の以下であり、良好と判断します。全酸価全酸価は.mgKOH/gと新油値.mgKOH/g以内にあり、良好と判断します。IRIRの結果、油劣化の兆候を示すカルボン酸の吸収が確認されていないことから、良好と判断します。は良好と判断します。計数汚染度計数汚染度はNAS級と当社推奨の管理限界値のNAS級以内にあり、良好と判断します。重量汚染度は.mg/mlと当社推奨の管理限界値のmg/ml以内にあり、良好と判断します。機器の潤滑状態機器の潤滑状態は正常と判断します。SOAPによる油中金属濃度SOAPによる油中金属濃度の結果、鉄、外部から混入したと思われるカルシウムが検出されました。SOAPによる油中金属濃度SOAPによる油中金属濃度の結果、鉄、外部から混入したと思われるカルシウム、ナトリウムが検出されました。摩耗粒子診断異常摩耗の早期発見パラメータであるIs値がの乗と良好の範囲にあり、潤滑状態は正常と判断します。
報告№109-09136 報告№111-00465 | 分析№109-001160 分析№111-002159 | 111-002159 | 潤滑油および軸受は継続使用可能な状態にあると判断します。但し、油中の汚染度が高いことから、以下の対策を推奨します。更油および油槽内の清掃潤滑油が汚染されていることから、油槽内は汚染されていると思われます。更油をする際には、油槽内を清掃し、更油する新油もNAS級程度の清浄な潤滑油を更油することを推奨します。異種油の混入および油名の確認異種油の混入の有無、油名を再度確認することを推奨します。フェログラフィー異常摩耗の早期発見パラメータとして摩耗粒子を定量化して評価するフェログラフィーのIs値は、潤滑状態が厳しいの乗でした。摩耗粒子の形態で比較的多く観察された粒子は、金属潤滑部が局部的に油膜切れを起して発生するシビア粒子外部から混入した思われる鉄錆、樹脂等局部的に高圧・高温となる場合に発生するフリクションポリマでした。これらの摩耗粒子が観察された場合、潤滑部で発生している摩耗形態は、潤滑状態がやや厳しい凝着摩耗であり、そして局部的ではあるものの高圧・高温の箇所が発生していることも分かります。フリクションポリマは、潤滑油が軌道面に押し込められ高圧状態になると同時に、圧縮熱により高温状態になった結果、基油自身が重合反応を起こし生成することが知られています。そのため、高圧高温状態の解消がなされなければ、潤滑油の劣化が進行し、粘度上昇に因る潤滑異常に進展する場合があります。電子顕微鏡・X線マイクロアナリシス観察された粒子をSEM・XMAで詳細に分析した結果、粒子には酸素、鉄、マンガンが比較的多く含まれており、成分割合から粒子は主にケーシング等から発生していると推定できました。Iカップリング発光分光分析供試の潤滑油を分析した結果、検出された金属元素は、SOAP-Tの結果表に示すように、鉄、鉛、銅、錫、亜鉛、カルシウム、バリウム、アルミニウム、ケイ素、ナトリウムでした。検出されたこれらの金属元素から発生箇所を推定すると鉄、鉛、銅、錫・軸受等亜鉛、カルシウム、バリウム、アルミニウム、ケイ素、ナトリウム・外部混入異物であると思われます。このうち、機械部品が摩耗したと思われる元素はのグループです。計数汚染度、重量汚染度は共に当社推奨の管理限界値を超えていました。フィルタ表面の異物観察で鉄錆、砂、樹脂等が観察されたことから、汚染度が高い要因は、摩耗と外部混入異物の影響と思われます。粘度粘度はmm/sと新油値mm/sに比較して、粘度変化率は+％で、当社推奨の管理限界値である±％を超えていました。お知らせ頂いた油名とは粘度グレードが異なります。IRIRの結果、新油のIRスペクトルと一致しない箇所が確認されました。酸化防止剤のピークが確認されたことから、添加油である可能性があります。異種油の混入または油名の誤りなどが考えられます。
報告№109-09136 報告№112-00679 | 分析№109-001160 分析№112-003145 | 112-003145 | 潤滑油は継続使用可能な状態にあると判断します。軸受メタルは継続使用可能な状態にあると判断します。現状は、計数汚染度、SOAP/D-SOAPの錫濃度に変化はないことから、摩耗は安定していると判断します。軸受メタルの情報提供今後軸受メタルの摩耗が進行した場合、摩耗程度を評価する必要がありますので、次回分析時には、メタルサイズ、回転数、直近のメタル交換からの運転時間をお知らせください。はフェログラフィーおよびSOAP／D-SOAPの結果から総合的に判断した結果、継続使用は可能ですが、機器の機能を保持するためにも傾向管理が有用と考えます。フェログラフィー【定量分析：Is値】Is値は異常摩耗の早期発見パラメータのつで、摩耗粒子を定量化するために用います。前回に比較してIs値はのマイナス乗からマイナス乗に低下し、低い値でした。フェログラフィー【定性分析：摩耗粒子および摩耗形態観察】分析結果から比較的多く観察された粒子は、以下の通りでした。ホワイトメタル・軸受メタルの摩耗Iカップリング発光分光分析【SOAP／D-SOAP】検出された金属元素から発生箇所を推定すると、以下の通りでした。錫・軸受等カルシウム、ナトリウム・外部混入異物D-SOAPの結果、前回に比較して軸受メタルの主成分である錫がppmからppmに僅かに増加していました。増加量は僅かであり、計数汚染度も変化はないことから、摩耗は安定していると判断します。計数汚染度は、前回に比較してNAS級から等級に変化はなく、良好でした。粘度、水分、酸価、IRの各データは、前回同様に良好でした。
報告№109-09136 報告№112-00409 | 分析№109-001160 分析№112-001717 | 112-001717 | 潤滑油は継続使用可能な状態にあると判断します。但し、今後は障害予防を目的に以下の対策を推奨します。追加分析消泡性能が低下した場合、ギヤ歯面での油膜形成に影響が出て摩耗が進展することがありますので、フェログラフィーおよびSOAP-Tを追加して摩耗により発生する油中金属濃度や潤滑状態を確認することを推奨します。泡立ち試験泡立ち試験の結果は、-と新油値が-であるのに比較して高い値となっていたことから、消泡性能が低下していることが分かりました。今後の使用状況によっては油の酸化劣化が進行したり、ギヤ歯面およびベアリング軌道面で油膜切れが発生したりする場合があるため、消泡剤の添加による消泡性能の改善など何らかの対応が必要になると思われます。分析結果は良好と判断します。粘度粘度は.mm/sと新油値mm/sに比較して、粘度変化率は-％で、当社推奨の管理限界値である±％以内にあり、良好と判断します。泡立ち試験泡立ち試験は-と新油値に比較して高い値でした。水分はppmと当社推奨の管理限界値の以下にあり、良好と判断します。酸価は.mgKOH/gと新油値.mgKOH/gに比較して高いものの、IRの結果で油劣化の兆候を示すカルボン酸の吸収が確認されていないことから、良好と判断します。
報告№109-09136 報告№112-00638 | 分析№109-001160 分析№112-002861 | 112-002861 | 潤滑油および対象設備は継続使用可能な状態にあると判断します。但し、今後も摩耗の進行を傾向監視するため、以下の対策を推奨します。定期的な分析今後懸念される凝着摩耗の進行を監視するため、定期的に分析を実施することを推奨します。はフェログラフィーおよびSOAP／D-SOAPの結果から総合的に判断した結果、傾向管理が必要な状態にあると考えられます。フェログラフィー【定量分析：Is値】Is値は異常摩耗の早期発見パラメータのつで、摩耗粒子を定量化するために用います。今回のIs値はの乗とやや高い値でした。フェログラフィー【定性分析：摩耗粒子および摩耗形態観察】分析結果から比較的多く観察された粒子は、以下の通りでした。正常な摩耗粒子・潤滑状態が正常なマイルド摩耗により発生。黒錆・潤滑状態がやや厳しい凝着摩耗により発生。金属接触が厳しく、且つ、高い摩擦熱が発生していると考えられます。フリクションポリマ・局部的に高圧・高温となる場合に発生。観察された摩耗粒子の中でもフリクションポリマは、注意が必要です。フリクションポリマは、潤滑油が摺動面に押し込められ高圧状態になると同時に、圧縮熱により高温状態になった結果、基油自身が重合反応を起こし生成することが知られています。そのため、高圧高温状態の解消がなされなければ、潤滑油の劣化が進行し、粘度上昇に因る潤滑異常に進展する場合があります。Iカップリング発光分光分析【SOAP／D-SOAP】検出された金属元素から発生箇所を推定すると、以下の通りでした。鉄、錫・エンジン部品ニッケル、リン、亜鉛、カルシウム、ナトリウム・添加剤バリウム・外部混入異物メタルの摩耗D-SOAPで軸受メタルの主成分である錫が検出されました。潤滑状態が直ちに異常にならないと思われますが、メタル成分が検出されていることからメタルの一部に油膜切れが発生していることの証です。一般に非常用ディーゼル発電機の稼働率は低稼働率であり、起動停止回数が多い傾向にあるため、本機のメタル成分の増加要因は起動停止時に油膜切れが生じて発生していると推定されます。一定期間経過後に再分析し、傾向監視によるメタルの摩耗状態を確認する必要があると思われます。重量汚染度は、mg/mlでした。n-ペンタン不溶解分n-ペンタン不溶解分は、.mass％でした。粘度、水分、酸価、塩基価の各データは良好でした。
報告№104-4040 報告№104-4040 | 分析№104-02024 分析№104-02024 | 104-02024 | 送風機の軸受は、今後の運転時間や運転状況が、特に変化のない運転であれば、少なくとも年間は継続使用可能な状態にあると判断します。これらのことは、以下の結果から判断しました。計数汚染度がNAS級と当社推奨の管理限界値以内にあった。SOAP／D-SOAPの結果、軸受メタルの主成分である錫が検出されなかった。異常摩耗の早期発見パラメータであるフェログラフィーのIs値がのマイナス乗と良好の範囲にあった。本試料油は継続使用可能な状態にあると判断します。粘度は良好と判断します。粘度はmm/sでした。油名が不明であるため判定できないものの、仮にVGの粘度グレードの潤滑油を使用することになっていたとしますと、本データはVGの規格値内にありますので、良好と判断できます。尚、軸受に異常が確認されなかったことからも、VGを使用できることが確認できています。水分は良好と判断します。水分はと当社推奨の管理限界値の以下にあり、良好と判断します。全酸価は良好と判断します。全酸価は.mgKOH/gでした。全酸価は新油値との比較により判定しますが、油名が不明であるため、新油値との比較による判定はできませんでした。但し、今回データは全酸価の管理基準値が最も厳しい無添加タービン油の管理基準値.mgKOH/g以内にあることから、良好と判断できます。IRは良好と判断します。IRは、下チャートに示すように油劣化の兆候を示すカルボン酸の吸収が確認されていないため良好と判断します。尚、IR法は、新油スペクトルとの比較により劣化を判定するため、油名及び新油をご提供下さい。計数汚染度は良好と判断します。計数汚染度はNAS級と当社推奨の管理限界値のNAS級以内にあり、良好と判断します。重量汚染度は良好と判断します。重量汚染度は.mg/mlと当社推奨の管理限界値のmg/ml以内にあり、良好と判断します。機器の潤滑状態本機器の軸受は、今後の運転時間や運転状況が、特に変化のない運転であれば、少なくとも年間は継続使用可能な状態にあると判断します。SOAPは良好でした。SOAPの結果、軸受メタルの主成分である錫などの金属元素は検出されておらず良好と判断します。D－SOAPは良好でした。D－SOAPの結果、軸受メタルの主成分である錫などの金属元素は検出されておらず良好と判断します。フェログラフィーの結果、潤滑状態は良好と判断します。フェログラフィーの結果、異常摩耗の早期発見パラメータであるIs値がのマイナス乗と良好の範囲にあり、且つ、異常摩耗の兆候を示すシビア粒子等の摩耗粒子がほとんど観察されていないことから、今後の運転時間や運転状況が、特に変化のない運転であれば、軸受は少なくとも年間は継続使用可能な状態にあると判断します。
報告№105-0028 | 分析№105-00227 | 105-00227 | 濾過前の試料油を分析した結果、摩耗粒子形態観察で、摩擦熱が高い場合に発生する球状粒子が観察されました。球状粒子は、異常の兆候を示す形態のパラメータで、この摩耗粒子が発生する場合、潤滑状態に注意が必要です。球状粒子の発生原因は、一般に、溶接工事、溶接作業などによる溶接スパッタの混入、電食による発生、厳しい金属接触による摩耗、が考えられます。球状粒子の発生原因が、の溶接スパッタの混入であれば、今後増加しないと思われますが、が考えられる場合は、原因を取り除かなければ球状粒子は増加すると考えられます。これらの障害発生に対する弊害を勘案の上、予防処置としてヶ月以内に再度分析を実施し、この球状粒子の増加の有無を確認されることを推奨します。尚、念のため、主機の起動時、停止時の温度チャートから軸受温度に微妙な変化がないかを確認されることを推奨します。
報告№105-6050 報告№105-0304 | 分析№105-01529 分析№105-01946 | 105-01946 | 分析の結果、摩耗粒子形態観察で転がり軸受の寿命の指標となるフレーキングに進展するマイクロフレーキングが確認されました。今後、さらに進行することが懸念されるため、稼働時間が今回の採油から時間程度稼動した時点で再度分析を実施されることを推奨します。尚、SOAPの結果で、ナトリウム、マグネシウムが検出されたことから、海水が混入した可能性があります。今後、海水の影響で腐食が発生する場合がありますので、早目にグリース交換を計画すると共に、定期的に分析を実施し腐食の有無を確認されることを併せて推奨します。報告書の管理表中に示しているSOAP／D-SOAPは、グリース潤滑の場合、摩耗粒子が均一に分散していないため、測定値が大きく変動することがありますので参考値としてお考え下さい。
報告№108-0397 報告№108-0397 | 分析№108-02668 分析№108-02668 | 108-02668 | 濾過前の試料油を分析した結果、前回の濾過後に比較して重量汚染度がmg/mlからmg/mlに若干増加しています。D－SOAPの結果、前回に比較して銅がからに増加しています。）重量汚染度の増加重量汚染度が高い原因は、前回の濾過後に比較してD－SOAPで油の添加剤成分であるバリウムがからと変化はないものの、フィルタ表面の異物観察で茶褐色状の粘ちょう物が見られたことから、このバリウムがスラッジ化したためと考えられます。今後、このスラッジの影響で軸受表面の静摩擦係数が上昇し、起動時のトルク上昇につながり、起動開度が増加することが懸念されます。）銅を使用した箇所の摩耗銅を使用した箇所の摩耗は、以下のことが考えられます。【】冷却用配管にフィンがついていた場合、振動により脱落する。【】冷却用配管と留め具が振動により摩耗する。観察された銅合金は、【】および【】の両方が考えられます。前回に比較してD－SOAPの銅濃度が増加していることから、摩耗が進行していると考えられます。銅を使用した箇所、例えば、冷却用配管であったとすると配管取付部に緩みが生じている場合も考えられます。緩みが生じたことで配管が振動し、継手部がはずれたり、銅配管に亀裂が生じるなど、冷却水の混入に至る場合がありますので、今後、銅濃度の監視と共に、水分濃度が上昇することと摩耗が進行することが懸念されます。障害発生に対する弊害を勘案の上、ヶ月後に再度分析を実施し、汚染度を確認することを推奨します。尚、D－SOAPでバリウムが検出されたのは、前回の濾過後の試料から確認されていますので、濾過に仮設タンクを使用している場合、その仮設タンクに堆積していたスラッジが混入した可能性がありますので、仮設タンク内を再点検を推奨します。
報告№103-0138 | 分析№103-01222 | 103-01222 | 臨時分析・濾過前の試料油を分析した結果、フェログラフィーを除く項目は良好でした。フェログラフィーの結果、潤滑異常の早期発見パラメータである、摩耗過酷度を示すIs値-と非常に良好の範囲にあるものの、フレッティングにより発生したμm未満の赤錆が多く見られました。フレッティングはスラストランナー固定部やスラストメタル台金部の鉄系材料が接合されたり、勘合されていたりする部分から発生します。フレッティングによる赤錆が少量発生しても直ちに異常ではありませんが、場合によっては、これらの粒子、赤錆が軸受摺動面に噛み込み、更に摩耗を進行させることがありますので、念のため、主機停止直後又は油循環中に再度採油・分析を実施し、摩耗の進行状況を確認されることを推奨します。これらのことは、異常摩耗の早期発見パラメータであるフェログラフィーのIs値が、-と非常に良好の範囲にあるものの、摩耗粒子の形態観察の結果、フレッティングにより発生した赤錆が見られ、D－SOAPで、前回に比較して鉄がからに上昇していたことから判断しました。尚、採油を主機停止後時間経過した時点で実施しているため、油循環中の採油に比較して油中粒子が沈降して低濃度になっている部分を採油していると考えられます。したがって、油が循環している状態で採油を実施した場合に比較して、分析データが低くなり、異常な状態を見落としてしまう可能性がありますので、今後の採油は、停止直後、或いは、油循環中に採油を実施されることを推奨します。
報告№109-09094 報告№109-09094 | 分析№109-000911 分析№109-000911 | 109-000911_100127 | 分析評価者：佐々木義憲保有資格：ICMLMLAⅠ設備保全技能士級ISO-準拠機械状態監視診断技術者カテゴリーⅠ分析の結果、全てのデータが良好である事から、この油は継続使用可能と判断します。≪状態監視とパラメータ≫分析の目的および各分析のパラメータは以下の通りです。特性低下目的：油の分析結果から、や劣化傾向ならびに添加剤の消耗程度、残存寿命などを確認する。粘度JISK全酸価JISK赤外線吸収スペクトルJISK酸化安定度試験JISK汚染目的：油の分析結果から、砂塵あるいは水・異種油などによるや、異物混入の有無を確認する。水分JISK計数汚染度JISB重量汚染度JISB光学顕微鏡観察摩耗目的：油中の摩耗粒子を分析する事により、回転・摺動部の潤滑状態、摩耗劣化の程度、余寿命などを解析する。摩耗診断電子顕微鏡観察JISKX線マイクロアナリシス油中金属濃度）JISK≪分析結果≫特性低下粘度：良好粘度値mm/sの新油値mm/sに対する変化率は-％であり、当社推奨の管理限界値±％以内に留まっています。全酸価：良好全酸価.mgKOH/gは新油値の.mgKOH/g以内にあることから問題は無いと判断します。赤外線吸収スペクトル：良好酸化安定度試験：良好酸化安定度試験の結果、数値minは当社推奨の管理限界値min以内に留まっており、現時点での使用は可能と判断します。汚染水分：良好水分値.ppmは当社推奨の管理限界値以内に留まっています。計数汚染度：今回は実施していません。重量汚染度：今回は実施していません。光学顕微鏡観察：今回は実施していません。摩耗摩耗診断電子顕微鏡観察・X線マイクロアナリシス：今回は実施していません。油中金属濃度：今回は実施していません。
報告№108-7007 報告№1089-090977007 | 分析№108-02029 分析№1089-02029 | 国土交通省_考察 | 考察目次水分の増加への対応について汚染度の上昇への対応について機器の潤滑状態摩耗形態についてカルシウムの検出について対処方法について次回診断の推奨について内容水分の増加への対応について水分がppmと当社推奨の管理限界値を超えていました。発錆予防のため水分除去を実施することを推奨します。粘度は良好と判断します。粘度は、.mm/sと新油値mm/sに比較して、粘度変化率は+％で、当社推奨の管理限界値である±％以内にあり、良好と判断します。水分は当社推奨の管理限界値を超えていました。水分は、ppmと当社推奨の管理限界値のを超えていました。全酸価は新油値よりも高い値でした。全酸価は、mgKOH/gと新油値mgKOH/gに比較して高いものの、IRの結果、油劣化の兆候を示すカルボン酸の吸収が確認されていないことから良好と判断します。全塩基価は良好と判断します。全塩基価は、mgKOH/gと新油値.mgKOH/gに比較して低下しているものの、使用可能と判断します。IRの結果、良好と判断します。IRの結果、油劣化の兆候を示すカルボン酸の吸収が確認されていないことから良好と判断します。汚染度の上昇への対応について計数汚染度は非常に汚染されていました。重量汚染度も非常に高い値であり、油濾過または更油が必要と判断します。計数汚染度はNAS級以上でした。計数汚染度は、NAS級以上と汚染されていました。重量汚染度はmg/mlでした。重量汚染度は、mg/mlでした。粒度分布は以下の通りでした。粒度分布は、.μmにピークが確認されました。機器の潤滑状態潤滑状態本試料は、潤滑油の分析結果から、精密な濾過と水分の除去により継続使用が可能であると判断できました。 これは、図に示すようにシリンダ及びピストンリング、またクランクメタル等で発生している摩耗が、マイルド摩耗と呼ばれる正常な摩耗であることが確認されたことによります。マイルド摩耗は、機械が正常な摩耗をしている場合に発生するもので、金属がマイルドに擦られることにより金属表面に摩耗が極めて少ない特殊な表面層が形成され、摩擦表面は平滑な状態となるもので、この状態が安定である限り摩耗状態は正常であり発生する摩耗粒子は少ないことが分かっています。正常な摩耗とはいえ、シリンダおよびピストンリング、クランクメタル等では、鉛、銅を使用した箇所の摩耗が確認され、SOAP／D－SOAPで鉄および銅が多く検出されており、この状況が連続的に発生している場合、摩耗が徐々に進展することにより各摺動面でギャップが増大し、油膜が正常に保持できにくくなり、厳しい摩耗状態に進展することが考えられます。カルシウムの検出弊社が取得している特許の分析法であるSOAP：トライボテックス特許）による油中金属濃度でリン、亜鉛、カルシウムが多く検出されました。これらの元素が検出された要因は、油の添加剤成分が析出したためと思われます。中でも同法SOAPので固形分を検出した結果で、カルシウムがppm検出されましたが、このカルシウムは、軸受メタルなどの摺動面の油膜に噛み込むサイズであることが多く、その影響でメタルなどの金属表面で切削摩耗が発生し、軸受寿命が短命化することがあります。カルシウムがこのように高濃度になるのは、一般にディーゼルエンジンの燃焼ガスや未燃焼ガスが、燃焼室から潤滑部に入り込んでいるため起きていると推定されます。この現象は、オイルリングやトップリングが正常であれば、発生しにくいものですが、オイルリングなどが摩耗していると、燃焼ガスや未燃焼ガスが燃焼室から潤滑油中に入り易くなるっていると思われます。カルシウム濃度がこのように高い場合、軸受メタルは比較的短時間で摩耗することを当社の研究で判明していますが、本機は稼働率が不明であるため、メタル摩耗の進展速度を推し量ることは困難です。潤滑油はメタル摩耗の進展予防策として、オイルリングの交換を推奨すると同時に、μm以下のカルシウムを濾過できる精密な濾過機で潤滑油を濾過し、汚染度を改善することを推奨します。対処方法について今後の対策としては、大別して比較的短期日に実施する一旦更油または油濾過および水分除去と、オイルリングの点検・交換が挙げられます。を実施し、油濾過など更油によりを改善し、その後、定期的な分析により摩耗の発生状況を確認することと、計画を組んでオイルリングなどを交換することを推奨します。精密な濾過とは、汚染度等級でNAS級以上の清浄度を可能とする性能を持つ濾過装置による濾過を示し、水分の除去とは、以下の水分濃度にできるレベルを示しますが、更油などとの組合せも有効な方法です。次回診断の推奨について本機関の潤滑部は、精密な濾過と水分の除去により継続使用が可能な状況ですので、これらの対策を実施された場合は、その直後に今回と同様の分析を実施し、今後傾向管理をするための初期値を取ることを推奨します。初期値を取った後の分析周期は、ヶ月後、ヶ月後、年後とし、良好な状態が継続していることが確認できたら、年目以降は年に度程度とされることを推奨します。なお、濾過および水分除去ができない場合は、分析項目は今回同様とし、分析周期を短周期にされることを推奨します。分析周期は、運転状況により検討する必要があります。また、理論的に採油周期を検討する必要がありますので、油の循環の有無および循環量、機関の回転数をお知らせ下さい。
報告№109-09255 報告№109-09255 | 分析№109-001900 分析№109-001900 | 109-001900 | 結論運転再開後、今回の分析項目に計数汚染度、油中金属濃度を追加して、再度分析を実施し、摩耗の進行状況を確認されることを推奨します。次回分析時期は、理論的に計算したところ運転時間が時間以上経過すれば摩耗の進行状況を確認することができますので、このことを参考に決定されることを提案します。尚、銅を使用した箇所を図面等により確認し、次回分析の際に情報をご提供下さい。特性低下分析の結果は、全項目が良好の範囲にありました。したがって、油の特性低下は認められず良好と判断します。粘度粘度はmm/sと新油値mm/sに対する粘度変化率が-％でした。粘度変化率の推奨管理限界値は、±％以内となっていますが、今回の結果はこの範囲内にあることから、良好と判断します。全酸価全酸価は.mgKOH/gと新油値.mgKOH/g以内にあり、良好と判断します。酸化安定度酸化安定度は、新油値と比較して十分に残存していることが必要ですが、今回の残存率は新油の％となっており、当社推奨の管理限界値の％以上であったことから、良好と判断します。汚染水分による汚染は確認されず、良好と判断します。水分濃度水分濃度は、当社推奨の管理限界値の以下の.ppmであり、良好と判断します。摩耗摩耗粒子の結果、異常摩耗の早期発見パラメータであるIs値がの乗とやや高く、異物の噛み込みなどで発生する切削粒子、銅合金がやや多く観察されました。異常摩耗の早期発見パラメータであるフェログラフィーのIs値がの乗とやや高く、摩耗粒子の形態観察の結果、異物の噛み込みなどで発生する切削粒子、銅合金がやや多く観察されました。
報告№103-8050 | 分析№103-01011 | 103-01011 | 回目の初期試験を実施した結果、摩耗は安定していると判断します。これらのことは、前回に比較して、計数汚染度は等級に変化は無く、SOAP／D-SOAPの鉄及び錫濃度に変化がなく、異常摩耗の早期発見パラメータであるフェログラフィーのIs値が、からと変化はないことから判断しました。
報告№101-0157 | 分析№101-01325 | 101-01325 | 計数汚染度、D－SOAPの鉄濃度、フェログラフィーのIs値の各データが増加傾向を示しており、摩耗が進行していることが確認されました。フェログラフィーの摩耗粒子の形態観察の結果、前回確認されなかったフレッティングにより発生した摩耗粒子が多く見られました。このことから、摩耗が進行した要因は、フレッティングによるものと考えられました。フレッティングの発生箇所は、シャフトとベアリングの嵌め合い部が考えられます。又、フレッティング粒子は、酸化鉄でありベアリング鋼より硬度が硬くなっております。フレッティングが原因で、べアリング軌道面、転動面に損傷発生し、これが起点となってフレーキングに進展することが懸念されるため、ヶ月以内に再度分析を実施し、傾向を注視することが必要です。尚、ロール＃号で述べたとおり、機器停止から採油までの時間の違いに分析データは大きく影響を受けますので、この点に注意してヶ月後に採油を実施されることを推奨します。計数汚染度が当社推奨の管理限界値に到達していました。計数汚染度はNAS級と当社推奨の管理限界値に到達していました。重量汚染度は当社推奨の管理限界値を超えていました。重量汚染度はmg/mlと当社推奨の管理限界値を超えていました。機器の潤滑状態SOAPの結果、ベアリングの摩耗により発生した鉄が検出されました。SOAPの結果、ベアリングの摩耗により発生した鉄がppm検出されました。鉄以外には、油の添加剤成分であるリンがppm検出されました。D－SOAPの結果、ベアリングの摩耗により発生した鉄が検出されました。D－SOAPの結果、ベアリングの摩耗により発生した鉄がppm、銅が検出されました。鉄以外には、添加剤成分が析出して発生したリンが検出されました。フェログラフィーの結果、前回に比較して摩耗の過酷度を示すIs値が桁上昇しました。摩耗の過酷度を示すフェログラフィーのIs値が前回のの乗に比較して、今回の乗と大きな値になっており、摩耗が進行しているものと判断します。
報告№106-0227 報告№106-0497 | 分析№106-01279 分析№106-02807 | 106-02807 | 濾過前の試料油を分析した結果、粘度が.mm/sと新油のmm/sに比較して、粘度変化率は+％で、やや不良領域にありました。現在、ISOVGからISOVGに移行しているため異常ではなく、本試料油は継続使用可能と判断します。
報告№109-09094 報告№109-09094 | 分析№109-000898 分析№109-000898 | 109-000898_100127 | 分析評価者：佐々木義憲保有資格：ICMLMLAⅠ設備保全技能士級ISO-準拠機械状態監視診断技術者カテゴリーⅠ分析の結果、全てのデータが良好である事から、この油は継続使用可能と判断します。≪状態監視とパラメータ≫分析の目的および各分析のパラメータは以下の通りです。特性低下目的：油の分析結果から、や劣化傾向ならびに添加剤の消耗程度、残存寿命などを確認する。粘度JISK全酸価JISK赤外線吸収スペクトルJISK酸化安定度試験JISK汚染目的：油の分析結果から、砂塵あるいは水・異種油などによるや、異物混入の有無を確認する。水分JISK計数汚染度JISB重量汚染度JISB光学顕微鏡観察摩耗目的：油中の摩耗粒子を分析する事により、回転・摺動部の潤滑状態、摩耗劣化の程度、余寿命などを解析する。摩耗診断電子顕微鏡観察JISKX線マイクロアナリシス油中金属濃度）JISK≪分析結果≫特性低下粘度：良好粘度値mm/sの新油値mm/sに対する変化率は+.％であり、当社推奨の管理限界値±％以内に留まっています。全酸価：良好全酸価.mgKOH/gは新油値の.mgKOH/gに比較し変化はないことから問題は無いと判断します。赤外線吸収スペクトル：良好酸化安定度試験：良好酸化安定度試験の結果、数値minは当社推奨の管理限界値min以内に留まっており、現時点での使用は可能と判断します。汚染水分：良好水分値は当社推奨の管理限界値以内に留まっています。計数汚染度：今回は実施していません。重量汚染度：今回は実施していません。光学顕微鏡観察：今回は実施していません。摩耗摩耗診断電子顕微鏡観察・X線マイクロアナリシス：今回は実施していません。油中金属濃度：今回は実施していません。
報告№109-09136 報告№112-00129 | 分析№109-001160 分析№112-000518 | 112-000518 | 潤滑油は継続使用可能な状態にあると判断します。但し、分析の結果から軸受メタルの摩耗が確認されたことから、以下の対策を推奨します。分解点検および再分析軸受メタルは摩耗により鏡面になっている箇所が発生していると推定されるため、可能であれば夏期対策前に軸受表面を確認するなどの点検を推奨します。点検が実施できない場合は、夏期ピーク前の早い時期に再分析を実施し、摩耗の進行状況を確認することを併せて推奨します。最適な採油方法本試料油は、機器停止中に点検窓から採油されています。機器が停止している状態では、別紙油中粒子の沈降の影響に示すように油槽内で撹拌がなくなり固形物が沈降するため、油中汚染度は低くなると推定されます。今後の採油は、極力運転中もしくは停止直後の油槽中層部から実施されることを推奨します。フェログラフィーIs値は異常摩耗の早期発見パラメータのつで、摩耗粒子を定量化するために用います。前回に比較してIs値はの乗から変化はなく、潤滑状態は正常と判断できます。摩耗粒子の形態で比較的多く観察された粒子は、潤滑状態が正常な場合に発生する摩耗粒子でした。これらの摩耗粒子が観察された場合、潤滑部で発生している摩耗形態は、正常なマイルド摩耗であることが分かります。Iカップリング発光分光分析【SOAP／D－SOAP】検出された金属元素は、SOAP／D－SOAPの結果表に示すように、鉄、銅、アンチモン、錫、リン、ナトリウムでした。検出された金属元素から発生箇所を推定すると鉄、銅、アンチモン、錫・軸受等リン、ナトリウム・外部混入異物であると思われます。このうち、機械部品が摩耗したと思われる元素はのグループです。メタルの摩耗深さ分析結果から軸受メタルの摩耗深さを求めました。計算はSOAPの結果で得られている錫濃度ppmと油量Lから計算しました。当社の経験から分のが摩耗したと仮定しました。その結果、メタル表面の平均的な摩耗深さはμmとなり、メタルの表面粗さを軸受表面の一般的な粗さであるsと仮定すると、摩耗により鏡面になっている箇所が発生していると推定されます。今後、油膜が形成されにくくなり、さらに摩耗が進行することが懸念されます。前回に比較して計数汚染度はNAS級からNAS級とランク低下し、良好でした。粘度、水分、全酸価、IRの各データは良好でした。
報告№109-09136 | 分析№109-001160 | 113-002411 | 使用油の粘度は新油に比べて高く、新油に～桁オーダーで含まれている亜鉛、カルシウムが使用油からは～ppm程度しか検出されなかったことから、使用油の油名が違っていることが確認されました。粘度が高いことから、設備の適正内の粘度であるか確認する必要があります。なお、現時点では摩耗状態は正常な範囲にあることから、即時の分解点検は不要と判断します。油名の確認の確認、場合によって更油使用油の粘度が新油に高く、また、SOAP-Tで新油に～桁オーダーで含まれている亜鉛、カルシウムが使用油からは～ppm程度しか検出されなかったことから、現在の使用油の油名が違っている可能性があります。油は設備の条件にあった適正な性能のものを使用することが重要ですので、設備の適正粘度および油名や異種油の混入を確認して下さい。本使用油の粘度が適正範囲外であった場合は更油が必要です。診断結果使用油の粘度が新油値に比べて高く、IRで新油と一致しない箇所が確認されました。油名が異なっている可能性が考えられます。粘度粘度は、.mm/sと新油値の.mm/sに比較して粘度変化率が+％となっており、当社推奨の管理限界値を超えていました。油名の誤りが考えられます。適正な粘度範囲で使用していない場合、粘性抵抗が増大することにより、油温が上昇して、油劣化の進行に繋がることが懸念されます。水分は.ppmと当社推奨の管理限界値の以下であり、良好です。酸価・IR使用油の酸化劣化は、酸価およびIRの結果から総合的に判断します。酸価は、.mgKOH/gと新油値.mgKOH/g以下であり、IRの結果で酸化劣化の兆候を示すカルボン酸の吸収が確認されていないことから、酸化劣化はしていないと判断します。但し、IRで新油と一致しない箇所が確認されたことから、油名の誤りが考えられます。使用は清浄で良好です。計数汚染度計数汚染度はNAS級と当社推奨の管理限界値NAS級以下であり、良好です。重量汚染度は.mg/mlと当社推奨の管理限界値mg/ml以下であり、良好です。外軸受の潤滑箇所の摩耗状態を示す異常摩耗の早期発見のパラメータであるIs値は、-レベルと正常な値でした。また、異常摩耗の兆候を示す摩耗粒子が顕著に観察されなかったことから、は良好と判断します。SOAP-Tの結果、パイオタービンAに添加剤成分として含まれているはずの亜鉛およびカルシウムが非常に低い値であったことから、銘柄の異なる油を給油している可能性があります。
報告№107-4545 報告№109-09584 | 分析№107-02185 分析№109-003618 | 109-003618 | 前回に比較しての各データに変化はなく、良好でした。潤滑油は継続使用可能な状態にあると判断します。は良好と判断します。粘度粘度は.mm/sと新油値.mm/sに比較して、粘度変化率は-.％で、当社推奨の管理限界値である±％以内にあり、良好と判断します。粘度粘度はmm/sでした。粘度指数粘度指数はでした。水分は.ppmと当社推奨の管理限界値の以下であり、良好と判断します。全酸価全酸価はmgKOH/gと新油値mgKOH/gに比較して高いものの、IRの結果で油劣化の兆候を示すカルボン酸の吸収が確認されていないことから、良好と判断します。
報告№109-09549 報告№109-09549 | 分析№109-003446 分析№109-003446 | 109-003446 | ・摩耗状態潤滑油をD－SOAPで分析した結果、検出されたのは鉄、銅でした。粒子観察の結果から、検出された鉄は異物の噛み込みなどで発生する切削粒子が観察されたことから、潤滑部では切削摩耗が発生していることが分かりました。但し、転がり軸受寿命の指標としている摩耗粒子が観察されなかったことから、フレーキングは発生していないと判断できます。尚、異常摩耗の早期発見パラメータであるフェログラフィーのIs値がの乗となっていたことから、潤滑状態がやや厳しくなり始めていると推定され、今後さらに摩耗が進行することが懸念されます。当該軸受の潤滑油は、今回の採油で使用油を全量抜き取っており、切削摩耗発生の原因となる混入異物は排除されたものと思われますが、新油充填時に異物が残留している場合があり、切削摩耗が継続して発生する可能性があります。今後、継続使用した場合、切削摩耗により発生した軸受表面の切削痕が起点となって、異物起点型のフレーキングに進展することも懸念されます。切削粒子の他にフリクションポリマも比較的多く観察されています。このフリクションポリマは、潤滑油が軸受軌道面で高圧下に押し込められ高圧状態になると同時に、圧縮熱も発生して高温状態になります。その結果、潤滑油が重合して発生することが知られています。そのため、高圧高温状態の解消がなされなければ、潤滑油は劣化する場合があります。・汚染度計数汚染度がNAS級とやや高い値でした。汚染度が高い要因は、摩耗と外部混入異物の影響によるものと思われます。・IRの結果、新油と異なるピークが確認されました。異種油の混入、或いは、油名が違う可能性があります。異種油の混入或いは、油名が違う可能性がありますので、ご確認下さい。潤滑油および軸受は継続使用可能な状態にあるものの、以下の対策が必要です。油槽内を清掃されると共に、今後、切削摩耗の進行を監視するため、定期的に分析を実施し、摩耗の進行状況を確認することを推奨します。次回分析の時期を理論的に求めたところ、最短で約時間となります。この時間は、油中汚染物が均一になるために必要とする時間であり、この時間を経過すれば、分析の結果から状態の傾向を確認することが可能となりますので、これを参考に次回分析時期を検討されることを提案します。
報告№108-0189 報告№108-0189 | 分析№108-01296 分析№108-01297 | 108-01297 | 分析の結果、摩耗粒子の形態観察でμmサイズの微小な疲労摩耗粒子が比較的多く観察されたことから、軸受軌道面ではマイクロフレーキングが発生しています。但し、転がり軸受の寿命の指標となるフレーキングの発生が確認されなかったことから、現在のところ、本軸受は継続使用可能と判断します。計数汚染度は良好と判断します。計数汚染度は良好と判断します。計数汚染度はNAS級と当社推奨の管理限界値のNAS級以内にあり、良好と判断します。重量汚染度は.mg/mlでした。重量汚染度は.mg/mlでした。機器の潤滑状態機器の潤滑状態は正常と判断します。SOAPの結果、鉄および銅が検出されました。SOAPの結果、摩耗により発生する鉄および銅、油の添加剤成分であるリンが検出されました。D－SOAPの結果、鉄が検出されました。D－SOAPの結果、摩耗により発生する鉄、油の添加剤成分であるリンが検出されました。フェログラフィーの結果は良好です。異常摩耗の早期発見パラメータであるフェログラフィーのIs値がの乗と良好の範囲にあり、潤滑状態は正常と判断します。
報告№109-09136 報告№112-00285 | 分析№109-001160 分析№112-001148 | 112-001148 | 潤滑油および軸受は継続使用可能な状態にあると判断します。はフェログラフィーおよびSOAP／D－SOAPの結果から総合的に判断した結果、正常な状態にあると考えられます。フェログラフィー【定量分析：Is値】Is値は異常摩耗の早期発見パラメータのつで、摩耗粒子を定量化するために用います。今回のIs値はのマイナス乗と低い値でした。フェログラフィー【定性分析：摩耗粒子および摩耗形態観察】分析結果から比較的多く観察された粒子は、以下の通りでした。正常な摩耗粒子・潤滑状態が正常なマイルド摩耗により発生。Iカップリング発光分光分析【SOAP／D－SOAP】検出された金属元素から発生箇所を推定すると、以下の通りでした。カルシウム、ナトリウム・外部混入異物計数汚染度、重量汚染度は共に良好でした。粘度、水分、全酸価、IRの各データは良好でした。尚、RBOTは、新油値に比較して大きな値であり減少傾向は確認されませんでした。このことから、酸化防止剤の消耗は確認されず、この油は継続使用可能な状態にあると判断できました。
報告№103-8009 報告№103-8009 | 分析№103-00301 分析№103-00301 | 103-00301 | 分析の結果、を示す、粘度、水分、全酸価、RBOTの各データが当社推奨の管理限界値内にあり、且つ、潤滑油の劣化を知るために行う赤外線吸収スペクトル法の結果が新油に比較して変化がないことから、この油は継続使用可能な状態にあると判断します。尚、本試料油は、油清浄機が設置されている油槽であるため、油中の粒子が除去されていますので、診断は油清浄機による減少率を考慮して潤滑状態を解析する必要があります。今回の解析は、別添資料油中摩耗粒子の平衡濃度に示すように十分に濾過時間が経過し、油中粒子が飽和状態になっていると仮定しています。油清浄機による油中の摩耗粒子の減少率は油清浄機の入口と出口の汚染度を評価し、その結果から求めますが、今回は油清浄機の入口側と同じと判断される主油タンクから採取した試料がありませんので、減少率を、一般的に良好な濾過率とされる.と仮定し解析しました。濾過率を考慮した減少率は油清浄機の吐出量と総油量との比から換算します。本機の油清浄機の吐出量は毎時L、設備油量はLですので減少率は.となります。これにより、油清浄機による粒子の減少率は、時間で.％であることがわかります。油がパスして増加する粒子数は、今回計数汚染度の～μmレンジですと個/mlの.％の個/mlとなります。更に、この発生粒子数から平衡濃度を計算します。平衡濃度は下式により求めます。平衡濃度＝発生粒子数／減少率・式油清浄機が設置されていない場合の減少率を.とすると平衡濃度は個/mlとなります。このことから分かるように、本試料油中の汚染度は、油清浄機が設置されていることでNAS級と清浄になっていますが、油清浄機がないと仮定した場合、計算により求めたように～μmレンジの汚染度はNAS級の汚染状態になる可能性を示唆するものととらえる事が出来ます。他のレンジを同様に計算すると以下のようになり、NAS級となります。～～～～以上等級級油清浄機が想定どおりの性能を発揮できていたとすると、その油清浄機がなかったとした場合、上記のとおりNAS級の汚染された状態になることが推定されました。今回、分析により観察されている油中夾雑物は、若干の摩耗粒子と外部混入による赤錆や、砂等の異物が見られることから、潤滑状態は比較的良好な状態にあると判断します。本解析は減少率を仮定して進めておりますので、今後は、油清浄機出口からの採油に加え、油清浄機入口からも採油を実施し、変動する減少率を評価し、管理されることを推奨します。RBOTがminと新油値minの％に低下していることが確認されました。当社推奨の管理限界値の％以上あり使用可能な状態にあると判断できますが、定期的に分析を実施し、RBOTの限界値到達時期を把握しておくことを推奨します。
報告№109-09136 報告№111-00262 | 分析№109-001160 分析№111-001233 | 111-001233_date110902 | 潤滑油および軸受は継続使用可能な状態にあると判断します。異常摩耗の早期発見パラメータとして摩耗粒子を定量化して評価するフェログラフィーのIs値は、前回ののマイナス乗からマイナス乗に上昇しているものの、良好の範囲にあることから、摩耗が安定していることを示していました。前回に比較して計数汚染度はNAS級からNAS級にランク増加したものの、当社推奨の管理限界値内にあり、良好でした。重量汚染度は.mg/mlから.mg/mlに若干増加しているものの、当社推奨の管理限界値内にあり、良好でした。前回同様に粘度、水分、全酸価、IRの各データは良好でした。
報告№109-09136 報告№112-00235 | 分析№109-001160 分析№112-000912 | 112-000912 | 潤滑油および対象設備は継続使用可能な状態にあると判断します。フェログラフィーIs値Is値は異常摩耗の早期発見パラメータのつで、摩耗粒子を定量化するために用います。今回のIs値はのマイナス乗と低い値でした。摩耗粒子および摩耗形態分析結果から比較的多く観察された粒子は、以下の通りでした。正常な摩耗粒子・潤滑状態が正常なマイルド摩耗により発生。摩耗状態Is値および摩耗粒子の観察結果から総合的に判断した結果、摩耗状態は正常な状態にあると判断します。Iカップリング発光分光分析【SOAP／D－SOAP】検出された金属元素から発生箇所を推定すると、以下の通りでした。リン、バリウム・添加剤ナトリウム・外部混入異物計数汚染度、重量汚染度は共に良好でした。
報告№109-09249 報告№110-00298 | 分析№109-001747 分析№110-001159 | 110-001159 | 本試料は、汚染や摩耗に関するデータが異常として出やすいドレンバルブから採油されたにも関わらず、分析の結果は全ての分析項目の値が当社推奨の管理基準を満たしており、新油分析値との比較結果も問題となる値はなかったことから、油は継続使用可能な状態であり、また運転中における潤滑状態も正常であったものと判断します。分析結果特性低下特性低下に係るパラメータの分析結果は良好と判断します。粘度粘度はmm/sと新油値mm/sに対する粘度変化率は-％で、当社推奨の管理限界値である±％以内にあり、良好と判断します。全酸価添加タービン油の全酸価は、油メーカによって初期値が違うため統一した管理基準を設定するのが困難であることから、当社では管理限界値を設定しておらず、新油分析値との比較及び他の分析項目の結果より全酸価の状態判断を行います。その結果、全酸価は.mgKOH/gと新油値.mgKOH/gに比較して若干高くなっていますが、IRチャートに示すように劣化の兆候として現れるカルボン酸などの有機物・有機化合物の発生が確認されていないことから、異常のない値と判断します。酸化安定度酸化安定度はminであり、当社推奨の管理限界値のmin以上であることから良好と判断します。有機物・有機化合物有機物・有機化合物は、IRチャートによる新油分析値との比較の結果、cm-付近に劣化の兆候を示すカルボン酸の吸収が確認されていないことから、良好と判断します。色相はL.であり、新油値のL.に比較して変化はないことから、良好と判断します。汚染に係るパラメータの分析結果は良好と判断します。水分は.ppmであり、当社推奨の管理限界値の以下であることから良好と判断します。汚染粒子数はNAS級であり、当社推奨の管理限界値のNAS級以内であることから良好と判断します。汚染度物重量は.mg/mlであり、当社推奨の管理限界値のmg/ml以内であることから良好と判断します。摩耗運転中における潤滑状態は正常であったものと判断します。異常摩耗の早期発見パラメータであるフェログラフィーのIs値がのマイナス乗と当社基準値と比較して良好の範囲にあったことから潤滑箇所の潤滑状態は正常と判断します。金属濃度SOAP法により金属濃度を測定した結果、金属元素は検出されなかったことから、潤滑箇所で発生する金属接触による摩耗や、外部からの異物などの混入は見られず良好と判断します。金属濃度酸溶解法により金属濃度を測定した結果、金属元素は検出されなかったことから、潤滑箇所で発生する金属接触による摩耗や、外部からの異物などの混入は見られず良好と判断します。
報告№106-0227 報告№106-0286 | 分析№106-01279 分析№106-01540 | 106-01540 | 濾過前の試料油を分析した結果、粘度がmm/sと新油のmm/sに比較して、粘度変化率は+％で、やや不良領域にありました。現在、ISOVGからISOVGに移行しているため異常ではなく、本試料油は継続使用可能と判断します。
報告№106-6023 報告№106-0399 | 分析№106-00388 分析№106-02209 | 106-02209 | 分析の結果、摩耗はマイルドな状態であり、継続使用可能な状態にあると判断します。但し、汚染度が高く、汚染粒子が軸受摺動面に噛み込み摩耗が進行することが懸念されるため、油を清浄にされることを推奨します。これらのことは、異常摩耗の早期発見パラメータであるIs値がの乗とやや高いものの、摩耗粒子形態観察の結果、μm以下のマイルドな摩耗により発生する粒子が支配的であったことSEM・XMAの結果、鉄、マンガンを含む摩耗粒子、カルシウム、硫黄を含む砂、油の添加剤成分であるリン、亜鉛の化合物と思われる粒子が確認されたことD-SOAPの結果、鉄、錫、銅、鉛が検出されたこと計数汚染度、重量汚染度が共に高いこと以上のことから判断しました。
報告№109-09136 報告№112-00363 | 分析№109-001160 分析№112-001497 | 112-001497 | 更油からの経過日数をもとに潤滑油の余寿命を評価したところ、潤滑油は定検までのヶ月間は使用可能と判断できました。次回定検時に更油を実施しない場合は、酸化安定度を知るための分析を実施し、余寿命を確認することを推奨します。酸化安定度はminであり、当社推奨の管理限界値のmin以上であることから、良好と判断します。
報告№102-4083 | 分析№102-03292 | 102-03292 | 分析の結果、ギヤ歯面で疲労摩耗が進行しつつあることが確認されました。今後摩耗の進行が早まり、バックラッシの増大による振動の発生が懸念されます。また、その振動が原因でギヤの異常摩耗が進行することが懸念されるため、至急再分析を実施されることを推奨します。尚、バックラッシの増加量を分析結果から計算できますので、構造が確認できる図面、ギヤの形式、歯形、モジュール、歯数、回転数、増速比、歯幅をお知らせ下さい。計算結果をご報告いたします。このことは、計数汚染度がNAS級とやや高くSOAP／D-SOAPでギヤ歯面の摩耗により発生した鉄が検出され、異常摩耗の早期発見パラメータであるフェログラフィーのIs値がの乗と高いことから判断しました。尚、を示す水分、全酸価、IRの各データが良好でしたが、粘度が新油に比較して％減少しており、油膜切れによる摩耗進行を予防するため、更油を実施されることを推奨します。
報告№108-0227 報告№110-00234 | 分析№108-01664 分析№110-000903 | 110-000903 | 前回同様にを示す粘度、水分、全酸価の各データは良好でした。泡立ち試験の結果は、-と新油値が-であるのに比較して高い値となっていたことから、消泡性能が低下していることが分かりました。今後の使用状況によっては油の酸化劣化が進行したり、ギヤ歯面およびベアリング軌道面で油膜切れが発生したりする場合があるため、消泡剤の添加による消泡性能の改善など何らかの対応が必要になると思われます。潤滑油は継続続使用可能な状態にあるものの、今後は障害予防を目的に以下の対策を推奨します。消泡性能が低下した場合、ギヤ歯面での油膜形成に影響が出て摩耗の発生が進展することがあります。今後は消泡性能低下の影響により摩耗が進展する可能性がありますので、フェログラフィーおよびSOAPを追加するとともに、分析周期を短縮して傾向監視を強化することを推奨します。泡立ち試験の結果、消泡性能が低下していることが確認されました。粘度粘度はmm/sと新油値mm/sに比較して、粘度変化率は+.％で、当社推奨の管理限界値である±％以内にあり、良好と判断します。泡立ち試験泡立ち試験は-と新油に比較して高い値でした。水分は.ppmと当社推奨の管理限界値の以下であり、良好と判断します。全酸価全酸価は.mgKOH/gと新油値.mgKOH/g以内にあり、良好と判断します。
報告№109-09136 報告№110-00246 | 分析№109-001160 分析№110-000955 | 110-000955 | は、摩耗粒子の形状、材質、サイズを判断パラメータに摩耗の発生箇所や原因、厳しさなどをフェログラフィー法およびIカップリング発光分光分析法による油中金属濃度で評価します。特に、フェログラフィー法により摩耗粒子をサイズ毎に配列・数値化して求めるIs値は、異常摩耗を早期発見するパラメータであり、また粒子の表面形状は摩耗の原因を知るパラメータにもなります。本試料油を発光分光分析のSOAP／D－SOAPの結果、前回に比較して鉄および錫濃度に大きな変化はなく、また異常摩耗の早期発見パラメータであるフェログラフィーのIs値も良好な潤滑状態であることを示すのマイナス乗の範囲にありました。潤滑油膜に混入した外部混入の異物や潤滑摺動部で発生した摩耗粒子は、摩耗を促進させ、或いは摩擦係数を上昇させるなど、潤滑状態に悪影響を与える因子であり、そのため油中異物の粒子数と重量は潤滑状態を評価するパラメータとして使用します。油中粒子数を計測した結果、計数汚染度は前回のNAS級からNAS級にランク改善され、良好でした。は、油の粘度、油中のスラッジの発生量を判断パラメータに、粘度、全酸価、IR、RBOTで評価します。分析の結果、油の粘性を示す粘度は、新油値のmm/sに比較して粘度変化率が-％のmm/sとほぼ変化はなく、また油中のスラッジの発生量を示す全酸価は、新油値の.mgKOH/gと同じと変化が見られず劣化は確認されなかった。さらにはIRの結果でも油が劣化した場合に発生するカルボン酸の発生も確認されず、酸化防止剤の残存量を示すRBOTは、限界値minに比較して、十分に残量があるminであった以上のことから、潤滑油の劣化は確認されませんでした。尚、別紙表および図から分かるように、RBOTの減少傾向から油の余寿命を求めた結果、本試料は直近の更油から起算して経過日数日まで使用可能であることが分かりました。潤滑油および対象設備は継続使用可能な状態にあると判断します。
報告№104-0378 報告№105-8015 | 分析№104-02669 分析№105-00971 | 105-00971 | オーバーホールヶ月後に初期試験を実施した結果、濾過効率の変化がなければ摩耗は安定していると判断します。これらのことは、前回に比較して、計数汚染度はランク上昇しているものの、粒子数に大きな変化がないことSOAP／D-SOAPの結果、鉄濃度に変化がないこと異常摩耗の早期発見パラメータであるフェログラフィーのIs値がのマイナス乗と良好の範囲にあること以上のことから判断しました。尚、入口弁圧油には静電浄油機が設置されており、摩耗状況を確認するためには、油清浄機の濾過性能を考慮して解析する必要があります。解析を進めるためには、浄油機の入口と出口から採油を実施し、正確な濾過効率を元に摩耗の進行状況を確認されることを推奨します。
報告№109-09136 報告№110-00677 | 分析№109-001160 分析№110-003135 | 110-003135 | 、、は良好でした。潤滑油および対象設備は継続使用可能な状態にあると判断します。なお、無添加タービン油であるタービンを潤滑油として使用する場合、これまで使用してきた添加タービン油であるFBKタービンに比較して、酸化劣化の進行が早くなると思われますので、当面は分析周期をヶ月程度として管理されることを推奨します。
報告№109-09136 報告№112-00204 | 分析№109-001160 分析№112-000822 | 112-000822_date120831 | 軸受は継続使用可能な状態にあると判断します。追加分析今回の分析結果からは、水分の影響により発生する腐食摩耗などは確認されなかったものの、水分の混入が見られたのであれば、念のため、水分濃度を確認することを推奨します。前回に比較してSOAP／D－SOAPの結果で、鉄および錫濃度に大きな変化はありませんでした。Is値は異常摩耗の早期発見パラメータのつで、摩耗粒子を定量化するために用います。前回に比較してIs値はのマイナス乗から変化はなく、潤滑状態は正常と判断できます。前回に比較して計数汚染度はNAS級からNAS級にランク上昇したものの、当社推奨の管理限界値以下にあり、良好でした。分析結果は良好と判断します。計数汚染度計数汚染度はNAS級と当社推奨の管理限界値のNAS級以下にあり、良好と判断します。重量汚染度は.mg/mlと当社推奨の管理限界値のmg/ml以下にあり、良好と判断します。機器の潤滑状態機器の潤滑状態は正常と判断します。SOAPSOAPの結果、油の添加剤成分であるリンが検出されました。摩耗により発生する鉄および錫が検出されていないことから、良好と判断します。D－SOAPD－SOAPの結果、摩耗により発生する鉄および錫が検出されていないことから、良好と判断します。フェログラフィー異常摩耗の早期発見パラメータであるフェログラフィーのIs値がのマイナス乗と良好の範囲にあることから、潤滑状態は正常と判断します。
報告№109-09166 報告№113-00467 |  | 113-001941_1942 | 結論の評価を示す粘度、水分、酸価、IRの各データは当社推奨の管理限界値内にあることから、継続使用可能と判断します。濾過効率の確認表に示す通り、油清浄機入口に比較して出口の粒子数が大きな値を示しており、濾過効率を求めることができませんでした。今回の分析では上述したとおり、入口側と出口側の汚染度データが逆転していたため油清浄機の濾過効率を求められず、定量的な評価はできませんでした。そのため、今回は油中の摩耗粒子の形態から摩耗状況を確認しました。その結果、摩耗粒子はほとんど観察されていないことから、摩耗状態は正常な状態にあると判断します。分析結果を示す粘度、水分、酸価、IRの各データは良好でした。油清浄装置の濾過効率による油汚染度管理に関する考察油清浄装置の濾過効率の指標であるβ値を確認するため、油清浄装置の入口側と出口側の配管より採油を実施し、計数汚染度を実施しました。その結果を下表に示します。 ・ここで、 EMBEDExcel.Sheet.表に示す通り、油清浄機入口に比較して出口の粒子数が大きな値を示しており、濾過効率を求めることができませんでした。油清浄機の入口と出口の粒子数を比較し、濾過後の出口側の粒子数が多くなる現象が見られた場合、その原因として、油清浄機の性能が発揮され、油中粒子数が平衡状態になり、入口と出口の粒子数の差が非常に小さくなったため、それが影響した油清浄機の濾過材の交換時期を迎えた採油配管の排油が十分ではなく、配管内に滞留していた錆などの汚染粒子が混入した状態で採油した事などが考えられます。機器の摩耗今回の分析では、入口側と出口側の汚染度データが逆転していたため油清浄機の濾過効率を求められず、定量的な評価はできませんでした。EMBEDExcel.Sheet.そこで、今回は油中の摩耗粒子の形態から摩耗状況を確認しました。油清浄機入口の油中の摩耗粒子を詳細に観察した結果、摩耗粒子はほとんど観察されていないことから、摩耗状態は正常な状態にあると判断します。
報告№109-09136 報告№111-00609 | 分析№109-001160 分析№111-002875 | 111-002875_date120120 | 潤滑油および軸受は継続使用可能な状態にあると判断します。最適な採油方法本試料油は、機器停止中に排油口から採油されているにもかかわらず汚染度を示すデータは良好でしたが、今後の採油は、極力運転中もしくは停止直後の油槽中層部から実施されることを推奨します。フェログラフィー・SOAP／D－SOAP前回に比較してSOAP／D－SOAPの結果で、鉄および錫濃度に変化はなく、異常摩耗の早期発見パラメータであるフェログラフィーのIs値がのマイナス乗と良好でした。電子顕微鏡・X線マイクロアナリシス観察された粒子をSEM・XMAで詳細に分析した結果、粒子には鉄が比較的多く含まれており、成分割合から粒子は主に主軸等から発生していると推定できました。計数汚染度前回に比較して計数汚染度はNAS級からNAS級にランク減少し、良好でした。水分前回に比較して水分はから.ppmと大きな変化はなく、良好でした。前回に比較して粘度、全酸価、IR、RBOTの各データは良好でした。尚、別紙RBOTの減少傾向から油の余寿命を求めた結果、本試料は直近の更油から起算して稼働日数が年月まで使用可能であることが分かります。
報告№109-09448 報告№111-00274 | 分析№109-002802 分析№111-001295 | 111-001295_date110901 | エンジン摺動部は継続使用可能な状態にあると判断します。但し、現状の運転には影響は非常に小さいものの、シリンダ内壁や軸受摺動面、カムおよびカムローラで摩耗の進行が懸念されるため、以下の対策を推奨します。定期的な分析摩耗の進行を監視するため、定期的に分析を実施し、摩耗の進行状況を確認することを推奨します。フェログラフィー異常摩耗の早期発見パラメータとして摩耗粒子を定量化して評価するフェログラフィーのIs値は、潤滑状態が正常なの乗でした。摩耗粒子の形態で比較的多く観察された粒子は、潤滑状態が正常な場合に発生する摩耗粒子、金属接触が厳しく、且つ、摩擦熱が高い場合に発生する黒錆でした。これらの摩耗粒子が観察された場合、潤滑部で発生している摩耗形態は、正常なマイルド摩耗、潤滑状態がやや厳しい凝着摩耗であることが分かります。Iカップリング発光分光分析供試のディーゼルエンジン油を分析した結果、検出された金属元素は、SOAP-Tの結果表に示すように、鉄、鉛、銅、クロム、ニッケル、錫、亜鉛、カルシウム、アルミニウム、ケイ素、ナトリウム、マグネシウムが検出されました。これらの検出された金属元素から発生箇所を推定すると鉄、鉛、銅、クロム、ニッケル、錫・エンジン部品カルシウム、マグネシウム・オイル添加剤亜鉛、アルミニウム、ケイ素、ナトリウム・外部混入異物であると思われます。このうち、機械部品が摩耗したと思われる元素はのグループですが、中でもクロムはカムとカムローラから発生していると推定されます。号でカムローラの損傷が確認された際のクロム濃度はppmでしたが、これらに対して本機の場合、今回の濃度がppmであったことから、本機のカムローラは若干の摩耗進行が考えられました。再分析により摩耗進行の確認が必要と思われます。メタルの摩耗程度SOAP-Tの結果、メインメタルやクランクメタルの主成分である錫が検出されました。この錫濃度からメタルの摩耗程度を確認しました。確認方法は、下式およびの通りです。錫の摩耗体積＝錫濃度×-×油量×.×÷錫密度・＝.×-××.×÷.＝.平均的な摩耗深さ＝摩耗体積÷摩耗面積×・＝.÷×＝.計算の結果、摩耗深さは.μm摩耗しています。一般的にホワイトメタルのオーバーレイ厚さは、薄くてもμm程度はありますので、これに比較して十分に小さく、良好な状態にあると考えられます。但し、当該ディーゼルエンジンは、潤滑油をタンク容量Lに対して、月平均Lの潤滑油を補給しているとの情報がございますので、直近の更油日をお知らせ下さい。錫濃度を補正して再計算いたします。尚、観察された摩耗形態がマイルド摩耗が支配的であるため可能性としては低いと思われますが、仮にクランクメタルの上メタル個に摩耗が集中したとすると、摩耗深さはμmとなります。オーバーレイの厚さをμm程度とすると、オーバーレイの分のは摩耗していることになります。カルシウムなどの析出SOAP-Tでカルシウムがppm検出されました。この影響については、別紙カルシウムなどの析出をご覧ください。鉛を使用した箇所の摩耗・溶出SOAP-Tで銅が検出されました。鉛の影響については、別紙鉛および銅を使用した箇所の摩耗・溶出を御覧ください。粒度分布粒度分布は、適正な散乱強度がえられず測定できませんでした。分析結果粒度分布粒度分布は、適正な散乱強度がえられず測定できませんでした。機器の潤滑状態摩耗粒子の形態観察の結果、潤滑状態が正常な場合に発生する摩耗粒子、金属接触が厳しく、且つ、摩擦熱が高い場合に発生する黒錆が比較的多く観察されました。SOAP-TSOAP-Tの結果、鉄、鉛、銅、クロム、ニッケル、油の添加剤成分であるカルシウム、マグネシウム、外部から混入したと思われる亜鉛、アルミニウム、ケイ素が検出されました。SOAP-TSOAP-Tの結果、鉄、錫、油の添加剤成分であるカルシウム、外部から混入したと思われるナトリウムが検出されました。フェログラフィー異常摩耗の早期発見パラメータであるIs値がの乗と良好の範囲にあり、潤滑状態は正常と判断します。
報告№113-00419 報告№113-00564 | 分析№113-001657 分析№113-002391 | 113-002391 | 潤滑油および軸受は継続使用可能と判断します。但し、軸受メタルの主成分である錫の増加が確認されたことから、軸受メタルの摩耗が進行していると考えられます。再分析今後の軸受メタルの摩耗の進行が懸念されるため、ヶ月以内に再分析を行い、摩耗推移を確認することを推奨します。また、今後軸受メタルの摩耗が進行した場合、摩耗程度を評価する必要がありますので、次回分析時には、メタルサイズ、油量、メタルの使用開始時期の情報をご提供下さい。異常摩耗の早期発見のパラメータであるIs値は、前回のレベルからレベルに上昇し、やや高い値でした。また、摺動部の摩耗が認められたため、定期的に潤滑油分析を実施し、摩耗推移を監視することが有用と考えます。軸受メタルの摩耗軸受メタルの主成分である錫が前回に比較してSOAPでからppmに、D-SOAPでからppmに増加していたことから、軸受メタルの摩耗が進行していると推定されます。今後の摩耗推移を監視することが有用です。計数汚染度は前回に比較してNAS級からNAS級にランク上昇し、重量汚染度は.mg/mlからmg/mlに増加しているものの、共に管理限界値以下であり、良好です。粘度、水分、全酸価、IRの各データは良好です。
報告№109-09136 報告№113-00546 | 分析№109-001160 分析№113-002339 | 113-002339 | 潤滑油は継続使用可能な状態にあると判断します。粘度、全酸価、IR、RBOTの各データは正常であることから、潤滑は良好と判断します。尚、別紙RBOTの減少傾向から油の余寿命を求めた結果、対象の潤滑油は直近の更油から起算して年月まで使用可能であると推定できます。水分は良好と判断します。
報告№109-09136 | 分析№109-001160 | 114-001003 | 潤滑油は汚染度がやや高く、この油中の汚染物が潤滑部に噛み込むことによる摩耗の進行が懸念されます。対象設備は継続使用可能な状態にあると判断しますが、今後の摩耗推移を確認するためにも傾向監視を継続することが有効です。定期的な分析今後の汚染度の増加および疲労摩耗の推移を監視するため、定期的な分析実施を推奨します。新油の分析粘度、酸価は、油の性能を評価するパラメータの一種です。油の性能低下は、新油との比較が必要なことから、使用油の油名確認および新油の分析による比較評価を推奨します。異常摩耗の早期発見のパラメータであるIs値は、レベルと正常です。但し、潤滑部の摩耗が認められたため、定期的に潤滑油分析を実施し、摩耗推移を監視することが有用と考えます。フェログラフィーで比較的多く観察された粒子は、以下の通りです。正常な摩耗粒子・潤滑状態が正常なマイルド摩耗により発生。疲労摩耗粒子・繰返し応力による金属疲労で発生。大型化するとフレーキングやスポーリングの発生が懸念されます。計数汚染度はNAS級と当社推奨の管理限界値以下であるものの、やや高い値でした。水分は良好です。粘度粘度はmm/sでした。油名が不明であることから新油値との比較評価できませんでした。仮にISOVGとすると規格内にありますが、新油との比較による評価を推奨します。酸価は.mgKOH/gでした。油名が不明であることから新油値との比較評価ができないため、新油の分析実施を推奨します。
報告№106-0457 報告№106-0457 | 分析№106-02616 分析№106-02618 | 106-02618 | 貴○○は廃止措置工事期間中であるが、運転状態にある機器においては保全計画を策定している。この中で当該機器については設備の状態監視保全の適用をおこなっている。油診断法により精度の高い状態監視活動を行う。トライボ診断の結果、軸受メタルの摩耗が若干確認されたものの、本軸受は継続使用可能な状態にあると判断します。但し、SOAPで銅がppm検出されました。銅を使用した部分の溶出が発生していると考えられます。この検出された銅は、潤滑油添加剤として使用されている亜鉛系添加剤の影響により溶出することが知られており、今回の検出は、この溶出によるものと考えられます。銅濃度は、別紙鉱油の酸化に対する金属触媒の影響に示すように銅濃度の増加に伴い酸化速度が速まりますので、酸化劣化の進行状況を油分析により監視されることを推奨します。
報告№104-0145 | 分析№104-01325 | 104-01325 | 本トライボ診断は、潤滑油を分析し、分析結果から潤滑および汚染状態を評価することを目的としました。潤滑潤滑を評価するため、粘度、水分、全酸価、IR、RBOTを実施しました。その結果、各分析データは全て良好であり、本試料油は使用可能な状態にあると判断します。潤滑潤滑を評価するため、計数汚染度、重量汚染度、光学顕微鏡写真を実施しました。その結果、各分析データは当社推奨の管理限界値内にあり、本試料油使用可能な汚染状態であると判断します。
報告№107-4508 報告№107-4520 | 分析№107-00526 分析№107-00917 | 107-00917 | クイックノイズの発生が確認された。ベアリングメーカの見解では、ベアリングの摩耗、傷等による異音ではないと判断した。軸受は健全であるかを確認する。軸受の潤滑状態分析の結果、SOAP／D－SOAPで鉄が検出され、局部的な油膜切れにより発生した鉄系摩耗粒子が確認されたものの、転がり軸受の寿命の指標となるフレーキングが確認されていないことから、軸受は継続使用可能な状態にあると判断します。尚、報告書の管理表中に示しているSOAP／D-SOAPは、グリース潤滑の場合、摩耗粒子が均一に分散しているとは考え難いため、測定値が大きく変動することが予想されますので参考値としてお考え下さい。グリースの物理的性状グリースの物理的性状を示す全酸価は良好でした。ちょう度、滴点は、採取量が少なく、分析に必要な油量が確保できなかったため、測定出来ませんでした。
報告№109-09136 報告№113-00558 | 分析№109-001160 分析№113-002367 | 113-002367 | 異常摩耗の早期発見のパラメータであるIs値は、-レベルからレベルに上昇しているものの、非常に良好の範囲です。但し、鉄および錫が検出され、フェログラフィーでホワイトメタル、及び、ランナーから発生したと推定されるシビアスライディング粒子が観察されたことから、一過性のものか否か確認するために摩耗の推移を監視することが有用と考えます。フェログラフィーで観察された代表的な粒子は以下の通りです。シビアスライディング粒子・潤滑状態がやや厳しい凝着摩耗により発生。潤滑油膜が薄くなり、金属同士が極微小領域で直接接触したことを示します。軸受メタルの摩耗深さ錫が前回のからppmに増加しており、軸受メタルの摩耗が進行していると思われます。当社の経験からメタル面積の約分の程度が摩耗したと仮定し、検出された錫濃度ppmと油量Lから軸受メタルの摩耗深さを計算してみます。その結果、メタル表面の平均的な摩耗深さは.μmとなり、巨視的に見ると摩耗は非常に軽微であると思われます。しかし、観察されたホワイトメタルは、粒子数こそ少ないものの、正常な運転状態では発生しない比較的大きなサイズであることから、微視的には偏摩耗している可能性もあり注意が必要です。計数汚染度は前回のNAS級からNAS級にランク上昇しているものの、良好の範囲にあります。油の性状は全て非常に良好の範囲にあります。
報告№109-09249 報告№112-00274 | 分析№109-001747 分析№112-001110 | 112-001110 | 潤滑油および軸受は継続使用可能な状態にあると判断します。但し、今後も摩耗の進行を傾向監視するため、以下の対策を推奨します。油槽内の清掃および更油潤滑油が汚染されていることから、油槽内は汚染されていると思われます。更油をする際には、油槽内を清掃し、更油する新油もNAS級程度の清浄な潤滑油を更油することを推奨します。定期的な分析凝着摩耗の進行を監視するため、定期的に分析を実施し、分析データによる摩耗の進行状況を確認することを推奨します。軸受メタルの情報提供本設備がすべり軸受である場合、今後軸受メタルの摩耗が進行すると、摩耗程度を評価する必要がありますので、次回分析時には、メタルサイズ、回転数、直近のメタル交換からの運転時間をお知らせください。はフェログラフィーおよびSOAP／D-SOAPの結果から総合的に判断した結果、やや厳しい状態にあると考えられます。フェログラフィー【定量分析：Is値】Is値は異常摩耗の早期発見パラメータのつで、摩耗粒子を定量化するために用います。今回のIs値はの乗とやや高い値でした。フェログラフィー【定性分析：摩耗粒子および摩耗形態観察】分析結果から比較的多く観察された粒子は、以下の通りでした。正常な摩耗粒子・潤滑状態が正常なマイルド摩耗により発生。黒錆・潤滑状態がやや厳しい凝着摩耗により発生。金属接触が厳しく、且つ、高い摩擦熱が発生していると考えられます。Iカップリング発光分光分析【SOAP／D-SOAP】検出された金属元素から発生箇所を推定すると、以下の通りでした。鉄、鉛、銅、アンチモン、錫、亜鉛・軸受等カルシウム、バリウム、ケイ素、ナトリウム・外部混入異物亜鉛を使用した箇所の溶出・摩耗亜鉛が金属濃度でppm、金属濃度でppm検出されました。亜鉛を使用した箇所の溶出・摩耗が発生していると思われます。亜鉛メッキ等であった場合、耐食性が低下して腐食に進展することが懸念されます。水分は良好でした。汚染粒子数・汚染度物重量汚染粒子数はNAS級と当社推奨の管理限界値に到達し、汚染度物重量はmg/mlと当社推奨の管理限界値を超えていました。金属濃度で軸受メタルの主成分である錫、鉄、銅、亜鉛が比較的高い値であり、フィルタ表面の異物観察で粘ちょう物、金属片、鉄錆、砂等が観察されたことから、汚染度が高い要因は、摩耗とスラッジ、そして外部混入異物の影響と思われます。．粘度、酸価、酸化安定度、有機物・有機化合物の各データは良好でした。分析結果特性低下特性低下に係るパラメータの分析結果は良好と判断します。粘度粘度はmm/sと新油値mm/sに対する粘度変化率は-％で、当社推奨の管理限界値である±％以内にあり、良好と判断します。酸価添加油の酸価は、油メーカによって初期値が違うため統一した管理基準を設定するのが困難であることから、当社では管理限界値を設定しておらず、新油分析値との比較及び他の分析項目の結果より酸価の状態判断を行います。その結果、酸価は.mgKOH/gと新油値.mgKOH/g以下にあることから、良好と判断します。酸化安定度酸化安定度はminであり、当社推奨の管理限界値のmin以上であることから良好と判断します。有機物・有機化合物有機物・有機化合物は、IRチャートによる新油分析値との比較の結果、cm-付近に劣化の兆候を示すカルボン酸の吸収が確認されていないことから、良好と判断します。色相はLでした。汚染に係るパラメータの分析結果は、汚染粒子数は当社推奨の管理限界値に到達し、汚染度物重量は当社推奨の管理限界値を超えていました。水分はppmであり、当社推奨の管理限界値の以下であることから良好と判断します。汚染粒子数はNAS級であり、当社推奨の管理限界値のNAS級に到達していました。汚染度物重量はmg/mlであり、当社推奨の管理限界値のmg/mlを超えていました。摩耗フェログラフィーによる摩耗粒子の観察の結果、潤滑状態が正常な場合に発生する摩耗粒子、金属接触が厳しく、且つ、摩擦熱が高い場合に発生する黒錆が比較的多く観察されました。異常摩耗の早期発見パラメータであるフェログラフィーのIs値がの乗とやや高く、摩耗粒子の形態観察の結果、潤滑状態が正常な場合に発生する摩耗粒子、金属接触が厳しく、且つ、摩擦熱が高い場合に発生する黒錆が比較的多く観察されました。金属濃度SOAP法により金属濃度を測定した結果、潤滑箇所で発生する金属接触によって検出される銅がppm、錫がppm、亜鉛がppm、外部から混入したと思われるケイ素がppm検出されました。金属濃度酸溶解法により金属濃度を測定した結果、潤滑箇所で発生する金属接触によって検出される鉄が、鉛が、銅が.ppm、アンチモンが、錫がppm、亜鉛がppm、外部から混入したと思われるカルシウムが、バリウムが、ナトリウムが検出されました。
報告№109-09136 報告№111-00417 | 分析№109-001160 分析№111-001981 | 111-001981 | 潤滑油および対象設備は継続使用可能な状態にあると判断します。尚、今回の分析結果で酸価が上昇傾向にあるものの、油劣化の兆候は確認されませんでした。さらに酸化防止剤として使用されることの多い添加剤がほとんど消耗しておらず前回データとほとんど変化ないことから、使用可能な期間は、当該設備がこれまでと同等の環境であれば年程度は使用が可能であると推定されます。前回に比較してSOAP／D－SOAPの結果、鉄濃度に変化はなく、異常摩耗の早期発見パラメータであるフェログラフィーのIs値がのマイナス乗と良好でした。前回に比較して計数汚染度はNAS級から等級に変化はなく、良好でした。前回同様に粘度、水分、酸価、IRの各データは良好でした。分析結果は良好と判断します。粘度粘度はmm/sと新油値mm/sに比較して、粘度変化率は-％で、当社推奨の管理限界値である±％以内にあり、良好と判断します。水分は.ppmと当社推奨の管理限界値の以下であり、良好と判断します。酸価は.mgKOH/gと新油値.mgKOH/g以上であるものの、IRの結果で油劣化の兆候を示すカルボン酸の吸収が確認されていないことから、良好と判断します。IRIRの結果、油劣化の兆候を示すカルボン酸の吸収が確認されていないことから、良好と判断します。は良好と判断します。計数汚染度計数汚染度はNAS級と当社推奨の管理限界値のNAS級以内にあり、良好と判断します。重量汚染度は.mg/mlと当社推奨の管理限界値のmg/ml以内にあり、良好と判断します。機器の潤滑状態機器の潤滑状態は正常と判断します。SOAPSOAPの結果、摩耗により発生したと思われる銅が僅かに検出されました。D－SOAPD－SOAPの結果、摩耗により発生したと思われる銅が僅かに検出されました。フェログラフィー異常摩耗の早期発見パラメータであるフェログラフィーのIs値がのマイナス乗と良好の範囲にあることから、潤滑状態は正常と判断します。
報告№108-0387 報告№108-0380 | 分析№108-02609 分析№108-02549 | 108-02549 | 分析の結果、摩耗は安定し、潤滑油も継続使用可能と判断します。これらのことは、前回に比較して、計数汚染度は等級にランク減少し、SOAPの鉄濃度に変化はなく、D-SOAPの鉄濃度は減少したこと異常摩耗の早期発見パラメータであるフェログラフィーのIs値がのマイナス乗と良好の範囲にあることを示す粘度、水分、全酸価、IRの各データは良好の範囲にあること以上のことから判断しました。
報告№109-09136 報告№113-00062 | 分析№109-001160 分析№113-000223 | 113-000223 | 潤滑油の劣化はなく、機器停止中の採油によりデータが高濃度に出ているにも関わらず汚染度は良好な範囲にあることから、継続使用可能と判断します。軸受メタルの主成分である錫が高い値で検出されました。機器停止中の採油による影響で高濃度に出ている可能性もありますが、軸受メタルの摩耗が懸念されます。摩耗深さを計算したメタルの仮定が正しければ、軸受の表面粗さが無くなり、鏡面状態になっている箇所があると思われます。軸受メタルの点検摩耗深さを計算したメタルの仮定が正しければ、メタルは鏡面状態になっている箇所があると推定されます。採油条件により高濃度に出ている可能性がある錫をもとにしていますので、摩耗深さを高めに推定したことになりますが、念のためメタルの点検を推奨します。軸受メタルの情報提供今後軸受メタルの摩耗が進行した場合、摩耗程度を評価する必要がありますので、メタルサイズをお知らせください。最適な採油方法本試料油は、機器停止中にドレンプラグから採油されています。機器が停止している状態では、別紙油中粒子の沈降の影響に示すように油槽内で撹拌がなくなり固形物は沈降し油中汚染度が高くなると推定されます。本試料油の錫濃度が高かったのは、この沈降の影響によるとも思われますので、今後の採油は、極力運転中もしくは停止直後の油槽中層部から実施されることを推奨します。はフェログラフィーおよびSOAP-Tの結果から総合的に判断した結果、継続使用は可能ですが、今後の機器の機能を確認するためにも傾向管理が有用と考えます。フェログラフィー【Is値】Is値は異常摩耗の早期発見パラメータのつで、摩耗粒子を定量化するために用います。今回のIs値はのマイナス乗と低い値でした。フェログラフィー【摩耗粒子および摩耗形態】分析結果から観察された全ての粒子量は少でした。Iカップリング発光分光分析【SOAP-T】検出された金属元素から発生箇所を推定すると、以下の通りでした。銅、アンチモン、錫、亜鉛・軸受等カルシウム、ナトリウム・外部混入異物メタルの摩耗油入替後稼働時間が時間と、比較的短時間でD-SOAPの錫がppmと高い値でした。機器停止中の採油による影響で高濃度に出ている可能性もありますが、軸受メタルの摩耗が懸念されます。分析結果から軸受メタルの摩耗深さを、以下の条件を仮定して求めました。・分解点検から今回までに更油を実施していない場合の仮定した錫濃度ppm・当社の経験からメタル面積の約分の程度が摩耗した・更油後の錫濃度を・摺動面の面積をc㎡その結果、メタル表面の平均的な摩耗深さはμmとなり、メタルの表面粗さを軸受表面の一般的な粗さであるsと仮定すると、摩耗により鏡面になっている箇所が発生していると推定されます。計数汚染度はNAS級、重量汚染度は.mg/mlと共に当社推奨の管理限界値以下にあり、良好でした。粘度、水分、酸価、IRの各データは良好でした。
報告№109-09136 報告№112-00509 | 分析№109-001160 分析№112-002104 | 112-002104_date120118 | トライボ診断の結果から、ギヤおよび軸受の状態を確認する。トライボ診断の結果で前回同様にフレッティングにより発生する赤錆が多く観察されました。この赤錆は、前回のSEMとXMAによる分析の結果からギヤ歯面のフレッティングにより発生したと推定されていますが、バックラッシの増加量は、ギヤの情報に示す仮定と実際に大きな違いがなければ、ギヤ歯面の状態は良好であると思われます。振動診断の結果から軸受の内輪が損傷していることが確認されましたが、トライボ診断の結果からは、現状では軸受の継続使用は問題ない状態にあると思われます。但し、前回の採油箇所はストレーナ空気抜き、今回は減速機ボトムから採油を実施していることから、今回の採油箇所では、異常の兆候を示す大型の摩耗粒子が発生していたとしても、ストレーナに捕捉される可能性があることから、前回までの採油箇所からの試料に比較して清浄な状態になり、分析結果からは異常を確認することが出来ない可能性があると考えられます。修理時期の妥当性を検証する。振動診断の結果から運転時間時間で振動加速度が.m/sと振動値の管理限界値を超えていたものの、トライボ診断の結果では、異常な数値が見られなかったことから、振動法により修理した今回の時期は、潤滑油分析の結果とは以下の点で必ずしも一致していないと思われました。転がり軸受の寿命を示すフレーキングにより発生した疲労摩耗粒子が観察されていないことフェログラフィーのIs値がの乗と低いことD-SOAPの鉄に大きな変化はないこと計数汚染度はランク低下したこと採油箇所の統一前回の採油箇所はストレーナ空気抜き、今回は減速機ボトムから採油を実施しました。今回の採油箇所では、異常の兆候を示す大型の摩耗粒子が発生していたとしても、異常な状態で発生する大型の摩耗粒子はストレーナに捕捉され、前回までの採油箇所からの試料に比較して清浄な状態になり、分析結果からは異常を確認することが出来ない可能性が考えられます。また、採油箇所を変更すると、分析データの変動が大きいため、今後は、採油箇所を統一することを推奨します。ミル減速機ベアリングの劣化診断に適した分析の追加これまでミル減速機の劣化診断は、主にギヤのバックラッシ増加量の推定からギヤの余寿命を評価し、分解点検の要否を判定する方法でした。しかしこの方法では、減速機のベアリングの劣化損傷に対しては、期待通りの評価精度が得られていない可能性が確認できました。そこで、新たにミル減速機ベアリングの劣化評価に適した分析を追加し、より精度の高い状態監視診断を実施することを推奨します。診断手法概要ストレーナに捕捉された摩耗粒子を分析し、粒子サイズから疲労摩耗の状態を定性評価すると共に、摩耗量から推定したベアリング表面の疲労剥離面積率と損傷ベアリングの疲労剥離面積率を比較することにより劣化状態を定量評価する。方法ストレーナ捕捉物の洗浄、採取組成解析によるベアリング摩耗の同定摩耗粒子サイズによる状態評価粒度分布と鉄濃度より摩耗量を算出ベアリング表面の疲労摩耗剥離面積率の推算基準値との比較による状態評価※基準値は要相談疲労剥離面積率の増加率から余寿命を予測今後のミル減速機劣化診断の内容ギヤの劣化評価潤滑油：計数汚染度、フェログラフィー、油中金属濃度分析周期：基本は年毎、異常検知した場合は異常度の程度に応じて適宜判断ベアリングの劣化評価ストレーナ補足物：SEM、XMA、粒度分布、油中金属濃度分析周期：基本は年毎、異常検知した場合異常度の程度に応じて適宜判断今後は、ギヤ劣化評価とベアリング劣化評価を合わせてミル減速機の総合劣化判断とする。定期的な分析摩耗の進行を監視するため、定期的に分析を実施し、分析データによる摩耗の進行状況を確認することを推奨します。バックラッシによる評価トライボ診断では、バックラッシの増加量を分析結果から計算できますが、今回はギヤの情報を仮定して計算しております。後述のバックラッシ量の計算精度を上げ、結論の信頼性を高めるためには、モジュール、歯幅、油量、油入替後の稼働時間ならびに分解点検後の稼働時間をお知らせ下さい。計算結果をご報告いたします。はフェログラフィーおよびSOAP-Tの結果から総合的に判断した結果、ベアリングには微振動が原因で発生するフレッティング粒子が発生していました。フレッティングは転がり軸受にとって突発的な異常につながりやすい現象であるため、トライボ診断と振動診断を併用し継続して傾向監視する必要があると考えます。フェログラフィー【定量分析：Is値】Is値は異常摩耗の早期発見パラメータのつで、摩耗粒子を定量化するために用います。前回に比較してIs値はの乗から変化はなく、低い値でした。フェログラフィー【定性分析：摩耗粒子および摩耗形態観察】分析結果から比較的多く観察された粒子は、以下の通りでした。正常な摩耗粒子・潤滑状態が正常なマイルド摩耗により発生。赤錆・フレッティングにより発生。観察された摩耗粒子の中でも赤錆は、注意が必要です。フレッティングは、・軸と転がり軸受の内輪内面・軸受箱と転がり軸受の外輪外面・転がり軸受の軌道輪と転動体・ギヤ歯面の箇所で発生する可能性があります。今回フレッティングが発生している箇所は、ギヤ歯面であると推定されます。一般に、ギヤ、転がり軸受でフレッティング粒子が見られる場合は、軸ブレ、或いは、キーの緩み、そしてベアリングのクリープが発生していることがあります。特に、キー溝が緩んでいる場合は徐々に振動値が上昇することがあり、また、酸化により硬化したフレッティング粒子が軸受軌道面やギヤ歯面に噛み込み、その傷が疲労剥離の起点となって疲労摩耗へと進展することもあるため、振動監視と潤滑油分析による状態監視が必要です。Iカップリング発光分光分析【SOAP-T】検出された金属元素から発生箇所を推定すると、以下の通りでした。鉄、銅・軸受、ギヤ等リン、モリブデン・添加剤カルシウム、アルミニウム、ナトリウム・外部混入異物バックラッシ増加量減速機の構造から、最も負荷が大きく、摩耗が進行しやすい箇所はスパイラルベベルギヤとスパイラルベベルピニオンと推定されます。このSBGとSBPが接触する歯面におけるピッチ線上の摩耗量を分析結果から定量的に評価しました。ここでは、ベベルギヤのモジュール、歯幅、油量が不明であったため、モジュールを、歯幅をmm、油量をLと仮定して、この部分が摩耗した場合のバックラッシの増加分を分析結果から推定しました。鉄濃度から求めたバックラッシ増加量は.μmとなります。これらの仮定に間違いがなければ、減速機の稼動に全く影響がない状態にあることが分かります。転がり軸受の状態転がり軸受から発生したと思われる疲労摩耗粒子は観察されませんでした。前回と今回の採油箇所が違い、今回の試料はストレーナ通過後の試料であることから、異常の兆候を示す大型の摩耗粒子が発生していたとしても、ストレーナに捕捉されて、採取することが出来なかった可能性が考えられます。今後、ギヤ歯面からと推定されるフレッティングにより発生した赤錆が転がり軸受の軌道面に噛み込みさらに摩耗が進行し、転がり軸受の寿命の指標となるフレーキングに進展することが懸念されます。計数汚染度は、前回に比較してNAS級からNAS級にランク低下し、当社推奨の管理限界値内にあり、良好でした。粘度、水分、酸価、IRの各データは良好でした。
報告№109-09136 報告№110-00054 | 分析№109-001160 分析№110-000156 | 110-000156 | IRを除く項目は良好でした。IRの結果でIRチャートに示すように新油と異なるピークが確認されました。異種油の混入、或いは、油名が違う可能性があります。結論酸化劣化の進行は確認されなかったことから、潤滑油は継続使用可能な状態にあると判断しますが、以下の対策が必要です。異種油の混入、或いは、油名が違う可能性がありますので、再度ご確認下さい。
報告№108-0411 報告№110-00508 | 分析№108-02744 分析№110-002304 | 110-002304 | Iカップリング発光分光分析供試グリースをSOAP／D－SOAPで分析した結果、検出された金属元素は、鉄、銅、錫、リン、亜鉛、カルシウム、アルミニウム、ナトリウム、マグネシウムでした。これらの検出された金属元素から発生箇所を推定すると鉄、銅、錫、亜鉛・軸受等リン・グリース添加剤カルシウム、ナトリウム、アルミニウム、マグネシウム・増ちょう剤であると思われます。このうち、機械部品が摩耗したと思われる元素はのグループです。フェログラフィー観察された粒子の多くは、潤滑状態が正常なマイルド摩耗で発生する摩耗粒子でした。軸受は継続使用可能な状態にあると判断します。
報告№108-0131 報告№108-0131 | 分析№108-00769 分析№108-00770 | 108-00770 | 分析の結果、摩耗粒子の形態およびフィルタ表面の異物観察で外部から混入したと思われる鉄錆、砂等が多く観察されました。以上のことから、軸受は継続使用可能な状態にあると判断しますが、今後の採油は、廃油量を増量するなどの外部からの影響を極力受けないように採油時にご配慮下さい。は良好と判断します。計数汚染度は良好と判断します。計数汚染度はNAS級と当社推奨の管理限界値のNAS級以内にあり、良好と判断します。重量汚染度は良好と判断します。重量汚染度は.mg/mlと当社推奨の管理限界値のmg/ml以内にあり、良好と判断します。機器の潤滑状態摩耗粒子の形態観察の結果、外部から混入したと思われる鉄錆、砂が多く観察されました。SOAPは良好です。SOAPの結果、油の添加剤成分であるリンが検出されました。摩耗により発生する鉄および錫が検出されていないことから、良好と判断します。D－SOAPの結果、鉄が検出されました。D－SOAPの結果、摩耗により発生する鉄が検出されました。フェログラフィーの結果、外部から混入したと思われる鉄錆、砂等が観察されました。異常摩耗の早期発見パラメータであるフェログラフィーのIs値がの乗と良好の範囲にあるものの、摩耗粒子の形態観察の結果、外部から混入したと思われる鉄錆、砂等が観察されました。
報告№109-09136 報告№112-00660 | 分析№109-001160 分析№112-003028 | 112-003028 | 潤滑油の劣化は確認されていないものの、汚染度がやや高い値であることがわかりました。当該機は分解後および油入替後から今回までの稼働時間が短く、ご提供頂いた新油の汚染度も同じ汚染状態であることから、汚染度が高い要因は、汚染されていた新油を使用したことによるものと思われます。しかし、汚染度がやや高い事による影響は少ないと判断できることから、潤滑油は問題無いと判定します。軸受異物の噛み込みや金属表面の微小突起で発生する切削摩耗や、潤滑部の油膜が破断して発生する凝着摩耗が見られました。通常、継続運転している設備は、運転開始直後に金属同士がなじむ過程があり、その後正常な油膜が形成されて、問題がなければ安定期に入ります。設備の稼働率が低い場合など、停止期間が長いと潤滑油膜は殆どなくなり、再稼動する際には油膜切れを起こしやすい状態になります。今回観察された摩耗粒子は、このような状況で発生したと推定されます。しかし、これらは極微小域に限られることから、摩耗は正常と判断できます。以上より、軸受は継続使用可能な状態にあると判定します。定期的な分析および分析周期の検討定期的に分析を実施することにより、データの微小な変化から異常の兆候を早期に発見することが可能となります。今後、寿命予測を行うには、今回データを含め少なくとも回の分析データが必要となります。当該機は、年間稼働率が低いことから、採油の機会を検討するのは難しいところがありますが、あと最低でも回分析を実施し、寿命予測を行うと共に分析周期を検討することを推奨します。軸受の摩耗状態フェログラフィーおよびSOAP-Tのデータから総合的に解析した結果、軸受は健全であり、継続使用可能と評価できますが、引続き軸受の機能が保持されていることを確認するためにも、潤滑油診断による傾向管理が有用と考えます。フェログラフィー【定量分析：Is値】Is値は異常摩耗の早期発見パラメータのつで、摩耗程度を定量化するために用います。今回のIs値はの乗とやや高い値でした。フェログラフィー【定性分析：摩耗粒子および摩耗形態観察】分析結果から比較的多く観察された摩耗粒子は、以下の通りでした。正常な摩耗粒子・潤滑状態が正常なマイルド摩耗により発生。切削粒子・異物や金属表面の微小突起に起因する切削摩耗により発生。シビア粒子・潤滑状態がやや厳しい凝着摩耗により発生。金属潤滑部が局部的に油膜切れを起していると考えられます。観察された摩耗粒子の中でも切削粒子、シビア粒子は、将来的な摩耗の進行に繋がる可能性を示唆しているため、傾向監視が必要と思われます。切削摩耗は、他の摩耗形態に比較して摩耗進行速度が速く注意が必要で、定期的なトライボ診断による状態監視が必要と考えます。切削摩耗の原因となる混入異物が残留している場合、この異物により切削摩耗が継続して発生する可能性があります。シビア粒子は、凝着摩耗に分類されます。この摩耗粒子は、摺動面で凝着、破断を繰り返し、この過程で生じる移着粒子が成長して摩耗粒子となります。そのため、摺動面では局部的に油膜切れが発生していることを示しています。この状態が継続した場合、摩耗粒子のサイズは徐々に大型化していき、最終的には軸受の損傷に至る場合があります。Iカップリング発光分光分析【SOAP-T】検出された金属元素から、摩耗粒子の発生箇所は、以下のように推定できました。鉄、鉛、銅、錫、亜鉛・軸受等カルシウム、バリウム、ナトリウム・外部混入異物軸受の摩耗SOAP-Tで錫が検出されたことから、軸受の摩耗がされました。軸受メタルの摩耗深さをSOAP-Tで得られた錫濃度と油量Lから計算しました。当社の経験からメタル面積の約分の程度が摩耗したと仮定しました。当社の知見、および今回検出された錫濃度等の情報から軸受の摩耗深さを計算した結果、軸受表面の平均的な摩耗深さは.μmとなり、メタルの表面粗さを軸受表面の一般的な粗さであるμmと仮定すると、摩耗は軽微であり、継続使用可能な状態にあると推定されます。計数汚染度はやや高い値でした。計数汚染度計数汚染度は、NAS級と当社推奨の管理限界値NAS級以下であるものの、やや高い値でした。重量汚染度は、.mg/mlと当社推奨の管理限界値mg/ml以下であり、良好と判断します。光学顕微鏡写真供試油を濾過したフィルタ表面上の夾雑物を光学顕微鏡で観察した結果、金属片、鉄錆、砂等が観察されました。は良好と判断します。粘度新油に対する粘度変化率は-.％でした。これは、当社推奨の管理限界値である±％以内であり、良好と判断します。水分は、ppmと当社推奨の管理限界値の以下であり、良好と判断します。酸価は、.mgKOH/gと新油値.mgKOH/gに比較して変化はないことから、良好と判断します。IRIRチャートの結果、新油と使用油のスペクトルパターンはほぼ一致し、また、油劣化の兆候を示すカルボン酸の吸収ピークが確認されていないことから、良好と判断します。
報告№102-4037 | 分析№102-01823 | 102-01823 | 油取替後の分析の結果、軸受摺動面で油膜切れに起因する凝着摩耗が発生しているものと判断します。観察された粒子は、μm前後のやや大型の粒子が見られることから、今後さらに摩耗が進行することが懸念されるため、ヶ月後に再度分析を実施し、摩耗の進行状況を確認されることを推奨します。このことは以下の分析結果から確認できました。フェログラフィーの結果、異常摩耗の早期発見パラメータである、Is値がと良好の範囲にあるものの、摩耗粒子形態観察の結果、金属接触が厳しい場合に発生する大型のシビア粒子がやや多く見られたことから、凝着摩耗が発生していると考えられました。今後、凝着摩耗により発生したシビア粒子が増加し、その影響で摺動面が荒れ、油膜切れにつながっていくことが懸念されるため、ヶ月後に再度分析を実施し、摩耗の進行状況を確認されることを推奨します。
報告№105-6033 報告№105-6033 | 分析№105-01213 分析№105-01213 | 105-01213 | オーバーホール前に精点Aを実施した結果、を示す粘度、水分、全酸価、IR、RBOTの各データは管理限界値内にあり、この油は継続使用可能と判断します。および機器の潤滑状態本試料油は、油槽に油濾過機が設置されているため、油中の粒子が除去されています。油中摩耗粒子から潤滑状態を診断するためには、油濾過機による油中粒子減少率を考慮して潤滑状態を解析する必要があります。油濾過機による油中の摩耗粒子の減少率は油濾過機の入口と出口の汚染度を評価し、その結果から求めますが、今回は油濾過機の出口から採取した試料がありませんので、減少率を一般的な濾過率.として解析しました。その結果を報告いたします。油がパスして増加する粒子数は、今回計数汚染度の～μmレンジで個/mlとなりました。これをもとに、油濾過機が設置されていない場合の減少率を.と仮定して平衡濃度を求めたところ、油中粒子数は、個/mlとなりました。このことから分かるように、本試料油中の汚染度は、油濾過機が設置されていることでNAS級になっていますが、油濾過機がないと仮定した場合、計算により求めたように～μmレンジの汚染度はNAS級の汚染状態になる可能性を示唆するものととらえる事が出来ます。他のレンジを同様に計算すると以下のようになり、総合的な評価はNAS級となります。～～～～以上等級級以上のことから、発生粒子数は比較的少なく、潤滑状態は正常な状態にあると判断します。今後傾向を見るため、油槽から採油すると同時に油濾過機の濾過前と濾過後の位置から採油を実施し、分析結果から減少率を導き、その減少率を正確に求め、その粒子数の変化により金属接触が進行しているか落ち着いてきているのかを確認されることを推奨します。
報告№103-0225 報告№103-0225 | 分析№103-02188 分析№103-02188 | 103-02188 | 減少率の想定本試料油は、油清浄機が設置されている油槽であるため、油中の粒子が除去されていますので、診断は油清浄機による減少率を考慮して潤滑状態を解析する必要があります。今回の解析は、別添資料油中摩耗粒子の平衡濃度に示すように十分に濾過時間が経過し、油中粒子が飽和状態になっていると仮定しています。油清浄機による油中の摩耗粒子の減少率は油清浄機の入口と出口の汚染度を評価し、その結果から求めますが、今回は、本データを油清浄機の入口として考えた場合、油清浄機の出口から採取した試料がないことになりますので、減少率を一般的に良好とされる濾過率を.として解析を行います。尚、濾過率を考慮した減少率は油清浄機の吐出量と総油量との比から換算します。本機の油清浄機の吐出量は毎時L、設備油量はLですので減少率は.となります。平衡濃度の計算油清浄機により時間で％の粒子が減少するとした場合、油がパスして増加する粒子数は、今回計数汚染度の～μmレンジですと個/mlの％の個/mlとなります。更に、この発生粒子数から平衡濃度を計算します。平衡濃度は下式により求めます。平衡濃度＝発生粒子数／減少率・式油清浄機が設置されていない場合の減少率を.とすると平衡濃度は個/mlとなります。このことから分かるように、本試料油中の汚染度は、油清浄機が設置されていることでNAS級と清浄になっていますが、油清浄機がないと仮定した場合、計算により求めたように～μmレンジの汚染度はNAS級以上の汚染状態になる可能性を示唆するものととらえる事が出来ます。他のレンジを同様に計算すると以下のようになり、NAS級以上となります。～～～～以上等級級以上機器の潤滑状態油清浄機が想定どおりの性能を発揮できていたとすると、その油清浄機がなかったとした場合、以上のとおりNAS級以上と高い値になります。また、フェログラフィーの結果、金属接触が厳しい場合に発生するシビア粒子が支配的であり、汚染の要因は、局部的な金属接触により発生した摩耗粒子によるものと考えられました。したがって、運転条件に大きな変化がなければ、さらに摩耗が進行する場合が考えられますので、運転時間が時間以上経過した時点で再度採油・分析を実施し、汚染粒子の増加状況、及び、摩耗の進行状況を確認されることを推奨します。
報告№108-0204 報告№108-0250 | 分析№108-01503 分析№108-01807 | 108-01807 | 、汚染度、軸受の潤滑状態を確認する。分析の結果、摩耗粒子の形態観察で金属接触が厳しい場合に発生するμmサイズのシビア粒子が観察され、フィルタ表面の異物観察で鉄錆、砂等が観察されました。観察されたシビア粒子は、視野に個と少ないことから、直ちに異常ではないものの、今後更に摩耗が進行することが懸念されるため、運転再開後ヶ月以内に再度分析を実施し、潤滑状態を確認されることを推奨します。尚、を示す粘度、水分、全酸価、IRの各データは良好の範囲にあることから、この油は継続使用可能と判断します。
|  | 114-000814 | 潤滑油は継続使用可能な状態にあると判断します。対象設備は継続使用可能な状態にあると判断します。但し、SOAPの結果で前回に比較して銅がppmからppmに増加し、銅を使用した箇所の溶出・摩耗が発生していると推定されます。亜鉛系添加剤を使用している潤滑油で銅が検出される場合、潤滑系統内でこれらの金属が亜鉛系添加剤の影響により溶出することが知られています。今回の検出は、この溶出によるものと考えられます。今後、別紙鉱油の酸化に対する金属触媒の影響に示すように濃度の増加に伴い酸化速度が速まる可能性があるため、以下の対策を推奨します。定期的な分析今後の摩耗進行を監視するため、定期的に分析を実施し、分析データによる摩耗の進行状況を確認することを推奨します。
報告№107-0366 報告№110-00208 | 分析№107-01900 分析№110-000803 | 110-000803 | 濾過前の試料油を分析した結果、摩耗粒子の形態観察でμm以下の鉄系摩耗粒子、金属接触が厳しく、且つ、摩擦熱が高い場合に発生する黒錆が比較的多く観察されました。SOAP／D－SOAPの結果、前回に比較して鉄が増加していました。主にサーボシリンダ内壁やポンプ内部で摩耗が進行している可能性が考えられます。現在のところ、NAS級と良好の範囲にありますが、このまま摩耗が進行し、汚染度がNAS級のやや不良領域に上昇した場合、バルブ類の動作障害やフィルタの目詰まり等が発生することが懸念されます。これらの障害発生に対する弊害を勘案の上、念のため、ヶ月後に再分析を実施し、摩耗の進行状況および汚染の状態を確認することを推奨します。
報告№104-0124 報告№105-0175 | 分析№104-00956 分析№105-01149 | 105-01149 | 本トライボ診断は、軸受の摩耗状況を確認することを目的としました。診断の結果、摩耗粒子形態観察で転がり軸受の寿命の指標となるフレーキングに進展するマイクロフレーキングが確認されました。マイクロフレーキングは、微小領域での転がり疲労により発生することが知られており、応力集中の起点となりやすく、そのため、今後マイクロフレーキング発生箇所からさらに摩耗が進行することが懸念されるため、定期的なトライボ診断が必要と判断します。次回診断は、ヶ月後の実施を推奨します。尚、報告書の管理表中に示しているSOAP／D-SOAPは、グリース潤滑の場合、摩耗粒子が均一に分散しているとは考え難いため、測定値が大きく変動することが予想されますので参考値としてお考え下さい。
報告№109-09136 報告№113-00211 | 分析№109-001160 分析№113-000814 | 113-000814 | 潤滑油の劣化はないものの、油中の汚染度が高い値でした。採油条件の影響で値が高くなっていると考えられますが、異物の影響で将来的に摩耗が進行する懸念がありますので、に示す対策を推奨します。軸受は継続使用可能な状態にあると判断します。但し、観察された摩耗粒子には局部的な油膜破断により発生する黒色スラッジが比較的多く認められていることから、更油しただけでは油膜破断の要因が残ります。そのため、定期的な分析により今後の摩耗進行の有無を確認することを推奨します。更油油中の汚染度が高いことから、摩耗粒子や異物等が軸受軌道面に噛み込むことによる摩耗の進行が懸念されるため、更油を推奨します。また、油槽内には汚染物が残留している可能性があるため、油槽内を清掃し、更油する新油もNAS級程度の清浄な潤滑油を更油することを推奨します。定期的な分析摩耗粒子の形態観察で、凝着摩耗、疲労摩耗が観察されたことから、今後の摩耗進行を監視するため、定期的に分析を実施することを推奨します。シリコン系のグリースや添加剤の確認シリコン系の添加剤やグリースを使用している箇所があるかについてご確認下さい。最適な採油方法本試料油は、機器停止中に軸受箱排油口から採油されているため、分析データが高濃度に出ていると推定されます。正確なデータによる診断を行うためにも、今後の採油は、極力運転中もしくは停止直後の油槽中層部から実施されることを推奨します。はフェログラフィーおよびSOAP／D-SOAPの結果から総合的に判断した結果、継続使用は可能ですが、今後の機器の機能を確認するためにも傾向管理が有用と考えます。フェログラフィー【定量分析：Is値】Is値は異常摩耗の早期発見パラメータのつで、摩耗程度を定量化するために用います。今回のIs値はの乗と、高い値でした。フェログラフィー【定性分析：摩耗粒子および摩耗形態観察】分析結果から観察された代表的な粒子は、以下の通りでした。疲労摩耗粒子・繰返し応力を受けて発生。黒錆・潤滑状態がやや厳しい凝着摩耗により発生。金属接触が厳しく、且つ、高い摩擦熱が発生していると考えられます。フリクションポリマ・局部的に高圧・高温となる場合に発生。観察された摩耗粒子の中でも黒錆は、将来的な摩耗の進行に繋がる可能性を示唆しているため、傾向監視が必要と思われます。黒錆は、凝着摩耗に分類されます。この摩耗粒子は、軸受軌道面で凝着、破断を繰り返し、この過程で生じる移着粒子が成長して摩耗粒子となります。そのため、軸受軌道面では局部的に油膜切れが発生していることを示しています。この状態が継続した場合、摩耗粒子のサイズは徐々に大型化していき、設備の損傷に至る場合がありますので、傾向監視が必要です。Iカップリング発光分光分析【SOAP／D-SOAP】検出された金属元素から発生箇所を推定すると、以下の通りでした。鉄、鉛、銅、クロム、錫、亜鉛・軸受等カルシウム、バリウム、アルミニウム、ケイ素、ナトリウム・外部混入異物ケイ素の検出ケイ素が検出されました。一般に、潤滑油中からケイ素が検出された場合の原因として、油の消泡剤として使用されるシリコン系の添加剤が検出されるフェログラフィーおよびフィルタ表面の異物観察で砂が多く観察され、これが検出されるシリコングリースをシール部に塗布している場合、このシリコングリースが潤滑油に混入して検出されるなどが挙げられますが、今回検出が比較的高濃度であることからの可能性が考えられます。については、分析結果では確認することが出来ませんので、これに関する情報があれば提供をお願いします。銅の摩耗SOAP/D-SOAPで銅が比較的高い値でした。銅を使用した箇所は、転がり軸受では保持器が考えられますが、型番情報から保持器には銅合金が使用されていませんでした。銅を使用した箇所は不明ですが、仮にオイルリングを使用している場合、オイルリングの摩耗が考えられます。オイルリングが摩耗していた場合、潤滑油の適正なかきあげに影響が生じ、軸受軌道面の油膜切れ発生原因となることから注意が必要です。計数汚染度はNAS級以上と当社推奨の管理限界値を超えていました。フィルタ表面の異物観察で金属片、鉄錆、砂等が観察されたことから、汚染度が高い要因は、摩耗と外部混入異物の影響と思われます。粘度、水分、全酸価、IR、RBOTの各データは、良好でした。尚、別紙RBOTの減少傾向から油の余寿命を求めた結果、本試料油は直近の更油から起算して年月まで使用可能であることが分かります。
報告№109-09136 報告№111-00053 | 分析№109-001160 分析№111-000170 | 111-000170 | 更油からの使用時間をもとに潤滑油の余寿命を評価したところ、潤滑油は次回定検まで使用可能と判断できました。次回定検時に更油を実施しない場合は、酸化安定度を知るための分析を実施し、余寿命を確認することを推奨します。酸化安定度はminであり、当社推奨の管理限界値のmin以上であることから、良好と判断します。
報告№109-09094 報告№112-00124 | 分析№109-000872 分析№112-000451 | 112-000451_date121122 | 潤滑油は継続使用可能な状態にあると判断します。は良好でした。尚、RBOTは管理基本値に比較して大きな値であり減少傾向は確認されませんでした。このことから、更油から今回採油までのヶ月間で酸化防止剤の消耗は確認されていないことから、使用条件が同様であれば定検周期のヶ月は使用できる可能性が高いと判断します。≪状態監視とパラメータ≫分析の目的および各分析のパラメータは以下の通りです。特性低下目的：油の分析結果から、や劣化傾向ならびに添加剤の消耗程度、残存寿命などを確認する。粘度JISK酸価JISK赤外線吸収スペクトルJISK酸化安定度試験JISK汚染目的：油の分析結果から、砂塵あるいは水・異種油などによるや、異物混入の有無を確認する。水分JISK計数汚染度JISB重量汚染度JISB光学顕微鏡観察摩耗目的：油中の摩耗粒子を分析する事により、回転・摺動部の潤滑状態、摩耗劣化の程度、余寿命などを解析する。摩耗診断電子顕微鏡観察JISKX線マイクロアナリシス油中金属濃度JISK≪分析結果≫特性低下粘度：良好粘度値mm/sの管理基本値mm/sに対する変化率は-.％であり、○○管理限界値±％以内に留まっています。酸価：良好酸価.mgKOH/gは管理基本値の.mgKOH/g以内にあることから、問題は無いと判断します。赤外線吸収スペクトル：良好酸化安定度試験：良好酸化安定度試験の結果、数値minは○○管理限界値min以上に留まっており、現時点での使用は可能と判断します。汚染水分：良好水分値は○○管理限界値以内に留まっています。計数汚染度：今回は実施していません。重量汚染度：今回は実施していません。光学顕微鏡観察：今回は実施していません。摩耗摩耗診断電子顕微鏡観察・X線マイクロアナリシス：今回は実施していません。油中金属濃度：今回は実施していません。
報告№109-09136 報告№111-00576 | 分析№109-001160 分析№111-002698 | 111-002698 | 軸受は継続使用可能な状態にあると判断します。但し、グリースはちょう度の上昇がみられ、軟化していることが確認されたことから、以下の対策を推奨します。グリースの交換今後、グリースの漏洩や油膜切れの発生が懸念されるため、グリースを交換されることを推奨します。フェログラフィー摩耗粒子の形態で比較的多く観察された粒子は、潤滑状態が正常な場合に発生する摩耗粒子でした。このような摩耗粒子が観察された場合には、潤滑部では正常なマイルド摩耗が発生していることが分かります。Iカップリング発光分光分析供試グリースを分析した結果、検出された金属元素は、SOAPの結果表に示すように、鉄、鉛、錫、リン、亜鉛、カルシウム、バリウム、アルミニウム、ナトリウムでした。これらの検出された金属元素から発生箇所を推定すると鉄、鉛、錫・軸受等リン、亜鉛・グリース添加剤カルシウム、バリウム、アルミニウム、ナトリウム・増ちょう剤等であると思われます。このうち、機械部品が摩耗したと思われる元素はのグループです。グリースの物理的性状滴点、全酸価、IRの各データは良好でした。一方、ちょう度は、と当社推奨の管理上限値のより若干高くなっており、グリースが軟化していることが分かりました。軟化したグリースを使用した場合、グリースの漏洩や軸受等で油膜切れが発生することが懸念されます。
報告№106-0034 報告№106-0034 | 分析№106-00164 分析№106-00164 | 106-00164 | 経緯お客様からご提供いただいた経緯に関する情報は以下の通りです。・減速機の交換時期を見極めると共に、毎年実施している更油を延伸化したい。目的トライボ診断にて、油劣化状況、汚染状態、ギヤおよび軸受の劣化状態を把握し、更油の必要性および減速機取替えの必要性を検討することを目的としました。考察【油の劣化状態と更油の必要性】採油が潤滑状態の全体を代表するような状態で行われたとすれば、現在のところ、水分がppmとやや高く、錆発生の可能性が考えられることと、計数汚染度がNAS級、重量汚染度がmg/mlとやや高い値であったことを除けば、更油の判断をする項目である粘度、全酸価、IRは良好であり更油の必要はないと判断出来ます。水分濃度が若干高く、また汚染度がやや高いため、今後は定期的な分析により傾向監視を推奨します。【ギヤおよび軸受の劣化状況】今回は減速機のタイプや構造などの情報がないため減速機取替えの必要性について検討することはできませんでしたが、油中の摩耗粒子から異常摩耗の早期発見パラメータを求めるフェログラフィーのIs値はの乗と良好の範囲にあり、摩耗粒子の形態観察の結果ではギヤや軸受の寿命を示す摩耗粒子は確認されていないことから、継続使用は可能と判断します。【減速機取替えの必要性】減速機の取替をより正確に検討するには、減速機のタイプ、構造が確認できる図面、ギヤ形式、歯形、モジュール、歯幅、歯数、回転数などの情報が必要です。次回は是非ご提供ください。
報告№104-0313 報告№104-0313 | 分析№104-02264 分析№104-02264 | 104-02264 | 目的本軸受は、一般的に使用されているリチウムグリースを使用しているが、振動値が高い値になっているため、潤滑状態を確認することを目的とした。考察正常な運転状態で推移していたファン軸受の振動が増大する原因は、ミスアライメントアンバランス潤滑剤の流出による油膜切れ潤滑剤選定ミスによる潤滑不良ピックアップ取付不良などが考えられる。これらの振動が増大する原因についてグリースの分析結果から検討した。分析の結果、号ユニットB-原子炉容器室冷却ファン軸受下流側でみられた油膜切れにより発生する摩耗粒子が見られた。油膜切れが発生する原因は、ミスアライメントアンバランス潤滑剤の流出潤滑剤選定ミスによる潤滑不良が考えられる。今後この傷が起点となって疲労摩耗に進展することが懸念された。振動値が高い値になっている原因は、油膜切れにより発生した金属接触によるものと考えられた。今回測定した振動データと周波数解析の結果をご提供いただければ、トライボ診断と振動診断の併用により、診断精度が向上すると思われますので、振動データを是非ご提供下さい。尚、SOAPの結果、ケイ素がppmと非常に多く検出されており、本グリースはリチウムグリースではなくシリコングリースであったためと考えられた。再度、充填したグリースの種類をご確認下さい。また、グリースの物理的性状を示すちょう度、滴点、全酸価、IRの各データは新グリースとの比較が必要です。新グリースをご提供下さい。
報告№109-09136 報告№111-00666 | 分析№109-001160 分析№111-003354 | 111-003354 | トライボロジーを活用した設備診断法による結果、対象設備はピストンのオイルリングが若干摩耗して燃焼ガスのシール性が低下し始めていると推定されます。現時点では直ちに異常な状態にはならないと判断しますが、シール性が低下した場合、エンジンオイル中に混入した燃焼ガスがオイルの添加剤とが化学反応してメタルを摩耗させる異物になるため注意が必要です。今回のデータでは、メタルの摩耗は確認されていないことから継続使用は可能な状態にあると判断しますが、今後も摩耗の進行を傾向監視するため、以下の対策を推奨します。定期的な分析エンジン油中に混入する燃焼ガスとエンジンオイルの添加剤との反応により生じる生成物によりメタル摩耗の進行が懸念されるため、今後は定期的な分析の実施による摩耗の進行状況を確認することを推奨します。次回点検でオイルリングの点検燃焼ガス中の硫黄分と添加剤が反応して生成したカルシウム化合物が若干高い濃度を示していました。これは、オイルリングの摩耗により燃焼ガスのシール性が低下したためと推定されることから、次回点検ではオイルリングの摩耗状態の点検を推奨します。フェログラフィー異常摩耗の早期発見パラメータとして摩耗粒子を定量化して評価するフェログラフィーのIs値は、潤滑状態がやや厳しいの乗でした。摩耗粒子の形態で比較的多く観察された粒子は、潤滑状態が正常な場合に発生する摩耗粒子金属潤滑部が局部的に油膜切れを起して発生するシビア粒子金属接触が厳しく、且つ、摩擦熱が高い場合に発生する黒錆局部的に高圧・高温となる場合に発生するフリクションポリマでした。これらの摩耗粒子が観察された場合、潤滑部で発生している摩耗形態は、正常なマイルド摩耗潤滑状態がやや厳しい凝着摩耗であり、そして局部的ではあるものの高圧・高温の箇所が発生していることも分かります。フリクションポリマは、潤滑油が摺動面に押し込められ高圧状態になると同時に、圧縮熱により高温状態になった結果、基油自身が重合反応を起こし生成することが知られています。そのため、高圧高温状態の解消がなされなければ、潤滑油の劣化が進行し、粘度上昇に因る潤滑異常に進展する場合があります。Iカップリング発光分光分析供試の潤滑油を分析した結果、検出された金属元素は、SOAP-Tの結果表に示すように、鉄、鉛、リン、亜鉛、カルシウム、ナトリウムでした。検出されたこれらの金属元素から発生箇所を推定すると鉄、鉛・エンジン部品リン、亜鉛、カルシウム・オイル添加剤ナトリウム・外部混入異物であると思われます。このうち、機械部品が摩耗したと思われる元素はのグループです。カルシウムなどの析出SOAP-Tでカルシウムが.ppm検出されました。この影響については、別紙カルシウムなどの析出をご覧ください。計数汚染度計数汚染度はNAS級以上と汚染されていました。フィルタ表面の異物観察で金属片、鉄錆、砂、すす等が観察されたことから、汚染度が高い要因は、摩耗、エンジンオイルの反応生成物、そして外部混入異物の影響と思われます。粒度分布粒度分布は.～μmの範囲にあり、.μmにピークが確認されました。μm以下の粒子が多いことから、これらの微小サイズの粒子は燃焼して発生したすす等であると推定されました。粘度、水分、酸価、塩基価、IRの各データは良好でした。
報告№108-0204 報告№108-0218 | 分析№108-01503 分析№108-01578 | 108-01578 | 、汚染度、軸受の潤滑状態を確認する。今回の採油は、対象設備の停止中に排油口から実施しているため、油循環中に採油した場合に比較し、油中粒子の沈降の影響を受け、分析データが高濃度に出る可能性があります。今回の分析は以上のことを踏まえて結果を検討しました。分析の結果、摩耗粒子の形態観察で異物の噛み込みにより発生する切削粒子がやや多く観察されました。更にSOAP／D－SOAPでメタルの主成分である錫が微量検出され、SEM・XMAで粒子を詳細に観察した結果、錫を含む摩耗粒子が観察されました。観察された摩耗粒子の形態は切削摩耗であり、異物が混入していない状態に比較して、摩耗進行速度が速く注意が必要です。今後、更に摩耗が進行することが懸念されるため、運転再開後ヶ月以内に再度分析を実施し、汚染度および摩耗の進行状況を確認されることを推奨します。一方、を示す粘度、水分、全酸価、IR、RBOTの各データは良好の範囲にあることから、この油は継続使用可能と判断します。尚、上述しましたように今回の採油は対象設備の停止中の採油であるため、対象設備の運転中の採油に比較して汚染度は高目に出ている可能性があります。採油は、粒子の沈降の影響を少なくすることが重要であり、そのため油中粒子が均一な分散状態で実施されることを併せて推奨します。
報告№102-4081 | 分析№102-03242 | 102-03242 | 分析の結果、ギヤ歯面、転がり軸受軌道面は良好な状態にあると判断します。このことは、SOAP／D-SOAPで鉄及び銅が検出されているものの、計数汚染度がNAS級と清浄であり、異常摩耗の早期発見パラメータであるフェログラフィーのIs値がのマイナス乗と良好の範囲にあることから判断しました。尚、を示す粘度、水分、全酸価、IRの各データが良好であることから、この油は継続使用可能と判断します。
報告№103-0228 | 分析№103-02217 | 103-02217 | 分析の結果、軸受メタルの摩耗が確認されました。今後、更に摩耗が進行する場合があるため、ヶ月以内に再度分析を実施し、摩耗の進行状況を確認されることを推奨します。これらのことは、異常摩耗の早期発見パラメータであるフェログラフィーのIs値が、.と良好の範囲にあるものの、摩耗粒子形態観察で、ホワイトメタルが観察されたことD－SOAPで、メタルの主成分である錫が検出されたこと以上のことから判断しました。尚、軸受の使用限界を推定するために必要ですから、軸受の直径及び幅、油量、回転数をお知らせ下さい。
報告№108-0387 報告№109-09047 | 分析№108-02609 分析№109-000489 | 109-000489 | 今回の採油は、主機停止中にオイルゲージから実施しているため、別紙油中粒子の沈降の影響に示すように、沈降の影響を受けて分析データが低濃度に出る可能性があります。今回の分析は、以上のことを踏まえて結果を検討します。分析の結果、採油条件が適正であれば、本データは良好の範囲にあると判断できますが、今回の採油条件では、汚染粒子の沈降の影響を受け、低濃度になっている可能性があります。可能であれば、対象設備運転中の採油条件で再度採油を実施されることを推奨します。
報告№109-09136 報告№111-00456 | 分析№109-001160 分析№111-002117 | 111-002117 | 潤滑油は継続使用可能な状態にあると判断します。粘度、全酸価、IR、RBOTの各データは良好でした。尚、別紙RBOTの減少傾向から油の余寿命を求めた結果、本試料は直近の更油から起算して稼働日数が年月まで使用可能であることが分かります。水分は良好でした。
報告№109-09136 報告№113-00211 | 分析№109-001160 分析№113-000796 | 113-000796 | 潤滑油の劣化はないものの、油中の汚染度が高い値でした。採油条件の影響で値が高くなっていると考えられますが、異物の影響で将来的に摩耗が進行する懸念がありますので、に示す対策を推奨します。軸受は継続使用可能な状態にあると判断します。但し、観察された摩耗粒子には繰り返し応力で発生する疲労摩耗粒子が比較的多く認められており、更油した後も、疲労摩耗は発生すると考えられます。そのため、定期的な分析により今後の摩耗進行の有無を確認することを推奨します。更油油中の汚染度が高いことから、摩耗粒子や異物等が軸受軌道面に噛み込むことによる摩耗の進行が懸念されるため、更油を推奨します。また、油槽内には汚染物が残留している可能性があるため、油槽内を清掃し、更油する新油もNAS級程度の清浄な潤滑油を更油することを推奨します。定期的な分析摩耗粒子の形態観察で、疲労摩耗が観察されたことから、今後の摩耗進行を監視するため、定期的に分析を実施することを推奨します。シリコン系のグリースや添加剤の確認シリコン系の添加剤やグリースを使用している箇所があるかについてご確認下さい。最適な採油方法本試料油は、機器停止中に軸受箱排油口から採油されているため、分析データが高濃度に出ていると推定されます。正確なデータによる診断を行うためにも、今後の採油は、極力運転中もしくは停止直後の油槽中層部から実施されることを推奨します。はフェログラフィーおよびSOAP／D-SOAPの結果から総合的に判断した結果、継続使用は可能ですが、今後の機器の機能を確認するためにも傾向管理が有用と考えます。フェログラフィー【定量分析：Is値】Is値は異常摩耗の早期発見パラメータのつで、摩耗程度を定量化するために用います。今回のIs値はの乗と、やや高い値でした。フェログラフィー【定性分析：摩耗粒子および摩耗形態観察】分析結果から観察された代表的な粒子は、以下の通りでした。疲労摩耗粒子・繰返し応力を受けて発生。樹脂等・外部から混入したと考えられます。Iカップリング発光分光分析【SOAP／D-SOAP】検出された金属元素から発生箇所を推定すると、以下の通りでした。鉄、銅・軸受等カルシウム、アルミニウム、ケイ素、ナトリウム・外部混入異物ケイ素の検出ケイ素がppm検出されました。一般に、潤滑油中からケイ素が検出された場合の原因として、油の消泡剤として使用されるシリコン系の添加剤が検出されるフェログラフィーおよびフィルタ表面の異物観察で砂が多く観察され、これが検出されるシリコングリースをシール部に塗布している場合、このシリコングリースが潤滑油に混入して検出されるなどが挙げられますが、今回検出が比較的高濃度であることからの可能性が考えられます。については、分析結果では確認することが出来ませんので、これに関する情報があれば提供をお願いします。計数汚染度はNAS級以上と当社推奨の管理限界値を超えていました。フィルタ表面の異物観察で金属片、鉄錆、砂等が観察されたことから、汚染度が高い要因は、摩耗と外部混入異物の影響と思われます。粘度、水分、全酸価、IR、RBOTの各データは、良好でした。尚、別紙RBOTの減少傾向から油の余寿命を求めた結果、本試料油は直近の更油から起算して年月まで使用可能であることが分かります。
報告№101-0150 | 分析№101-01298 | 101-01298 | ギヤ歯面に疲労剥離が発生しています。摩耗の過酷度がの乗と高い値を示し、ギヤ歯面の疲労により発生した粒子が非常に多く見られます。粒子サイズがμm以下と小さいことから、マイルドな状態で摩耗が進行してきたものと推定されますが、摩耗粒子濃度が高くなっているため、今後更に摩耗が厳しくなってくると考えられます。摩耗が厳しくなりますと摩耗過酷度指数のIs値が乗ないし乗に到達し、疲労により発生する粒子のサイズが大型化します。これらのことを確認するため、定期的に分析を実施することを推奨します。採油周期は、減速機の回転数、運転時間によりますので、各々の情報をご提供ください。尚、次回は、念のため、ヶ月以内に分析を実施することを推奨します。計数汚染度が当社推奨の管理限界値に到達していました。計数汚染度はNAS級以上と当社推奨の管理限界値に到達していました。重量汚染度は当社推奨の管理限界値を超えていました。重量汚染度はmg/mlと当社推奨の管理限界値を超えていました。機器の潤滑状態SOAPの結果、ギヤ歯面の摩耗により発生した鉄が多く検出されました。SOAPの結果、ギヤ歯面の摩耗により発生した鉄がppm検出されました。鉄以外には、油の添加剤成分であるリンが、銅が検出されました。銅の発生源は減速機内部で使用している転がり軸受の種類が不明であるため断定できませんが、検出された銅は転がり軸受保持器の摩耗により発生している可能性があります。D－SOAPの結果、ギヤの摩耗により発生した鉄が多く検出されました。D－SOAPの結果、ギヤ歯面の摩耗により発生した鉄がppm検出されました。鉄以外には、外部から混入したと思われるカルシウムがppm、銅がppm検出されました。銅の発生源は減速機内部で使用している転がり軸受の種類が不明であるため断定できないが、検出された銅は転がり軸受保持器の摩耗により発生している可能性があります。フェログラフィーの結果、ギヤの摩耗が確認されました。摩耗の過酷度を示すフェログラフィーのIs値がの乗と高い値を示していました。摩耗粒子の形態観察の結果、ギヤ歯面の摩耗により発生した粒子が多く見られました。
報告№108-0227 報告№110-00234 | 分析№108-01664 分析№110-000897 | 110-000897 | 前回同様にを示す粘度、水分、全酸価の各データは良好でした。泡立ち試験の結果は、-と新油値が-であるのに比較して高い値となっていたことから、消泡性能が低下していることが分かりました。今後の使用状況によっては油の酸化劣化が進行したり、ギヤ歯面およびベアリング軌道面で油膜切れが発生したりする場合があるため、消泡剤の添加による消泡性能の改善など何らかの対応が必要になると思われます。潤滑油は継続続使用可能な状態にあるものの、今後は障害予防を目的に以下の対策を推奨します。消泡性能が低下した場合、ギヤ歯面での油膜形成に影響が出て摩耗の発生が進展することがあります。今後は消泡性能低下の影響により摩耗が進展する可能性がありますので、フェログラフィーおよびSOAPを追加するとともに、分析周期を短縮して傾向監視を強化することを推奨します。泡立ち試験の結果、消泡性能が低下していることが確認されました。粘度粘度は.mm/sと新油値mm/sに比較して、粘度変化率は+.％で、当社推奨の管理限界値である±％以内にあり、良好と判断します。泡立ち試験泡立ち試験は-と新油に比較して高い値でした。水分はと当社推奨の管理限界値の以下であり、良好と判断します。全酸価全酸価は.mgKOH/gと新油値.mgKOH/g以内にあり、良好と判断します。
報告№102-4077 | 分析№102-03110 | 102-03110 | 分析の結果、計数汚染度がNAS級以上と当社推奨の管理限界値を超えていました。粒子分布を詳細に見てみると、～μmサイズが多いことが判りました。又、摩耗粒子形態観察で、異常な摩耗サイズであるμmサイズの大型のシビア粒子が見られました。視野に個と観察された粒子は少ないものの、念のため、ヶ月以内に再度分析を実施し、汚染状況及び摩耗の進行状況を確認されることを推奨します。これらのことは、計数汚染度がNAS級以上と当社推奨の管理限界値を超えており、異常摩耗の早期発見パラメータであるフェログラフィーのIs値が、.と良好の範囲にあるものの、摩耗粒子の形態観察の結果、μmサイズの大型のシビア粒子が観察されたことから判断します。尚、今回の採油箇所が、ドレンバルブから実施されており、計数汚染度が上昇した要因が、ドレン配管中の汚染物の影響も考えられます。今後は、運転中、又は、停止直後に前回同様の油補給口から採油されることを推奨します。
報告№105-0115 | 分析№105-00764 | 105-00764 | 濾過前の試料油を分析した結果、摩耗粒子形態観察で摩擦熱が高い場合に発生する球状粒子が多く観察されました。球状粒子は、異常の兆候を示す形態のパラメータで、この摩耗粒子が発生する場合、潤滑状態に注意が必要です。球状粒子の発生原因は、一般に、溶接工事、溶接作業などによる溶接スパッタの混入、電食による発生、厳しい金属接触による摩耗、が考えられます。球状粒子の発生原因が、の溶接スパッタの混入であれば、今後増加しないと思われますが、が考えられる場合は、原因を取り除かなければ球状粒子は増加すると考えられます。尚、今回観察された球状粒子は、採油前に油槽から仮設タンクに油を移送し、その後、採油・濾過を実施しているため、仮設タンク内に残留していたものを採取した可能性も考えられます。これらの障害発生に対する弊害を勘案の上、予防処置としてヶ月以内に再度分析を実施し、この球状粒子の増加の有無を確認されることと、仮設タンクに油を移送する場合は、可能であれば仮設タンク内を清掃することを推奨します。
報告№107-0158 報告№107-0158 | 分析№107-00878 分析№107-00878 | 107-00878 | 分析の結果、鉄を使用した箇所の摩耗が確認されました。鉄を使用した箇所は、主軸および台金などが考えられます。現在のところ、本軸受は継続使用可能な状況にありますが、今後、更に摩耗が進行することが懸念されるため、ヶ月後に再度分析を実施し、摩耗の進行状況を確認することを推奨します。これらのことは、前回に比較して摩耗により発生する鉄が.からに増加したこと異常摩耗の早期発見パラメータであるフェログラフィーのIs値が.と良好の範囲にあるものの、摩耗粒子形態観察の結果、μm以下の鉄系粒子が多く観察されたこと以上のことから判断しました。この油は継続使用可能と判断します。粘度は良好と判断します。粘度はmm/sと管理限界値以内にあり、良好と判断します。水分は良好と判断します。水分はと管理限界値の以下にあり、良好と判断します。全酸価は良好と判断します。全酸価は.mgKOH/gと新油データの.mgKOH/gに比較して高い値を示しているものの、IRの結果で油劣化の兆候を示すカルボン酸が確認されていないことから、良好と判断します。IRは良好と判断します。IRの結果、油劣化の兆候を示すカルボン酸の吸収が確認されていないことから、継続使用可能な状態にあると考えられます。計数汚染度、重量汚染度、共に良好と判断します。計数汚染度は良好と判断します。計数汚染度はNAS級と当社推奨の管理限界値のNAS級以内にあり、良好と判断します。重量汚染度は良好と判断します。重量汚染度は.mg/mlと当社推奨の管理限界値のmg/ml以内にあり、良好と判断します。機器の潤滑状態フェログラフィーの結果、μm以下の鉄系粒子が多く観察されました。SOAPの結果、鉄が検出されました。SOAPの結果、摩耗により発生する鉄が検出されました。尚、油の添加剤成分であるリンが検出されました。D－SOAPの結果、鉄および錫が検出されました。D－SOAPの結果、摩耗により発生する鉄及び錫が検出されました。フェログラフィーの結果、μm以下の鉄系粒子が多く観察されました。異常摩耗の早期発見パラメータであるフェログラフィーのIs値が.と良好の範囲にあるものの、摩耗粒子形態観察の結果、μm未満の鉄系粒子が多く観察されました。
報告№107-0061 報告№107-0061 | 分析№107-00251 分析№107-00251 | 107-00251 | 分析の結果、軸受の摩耗を示す錫が検出されていないことから、軸受は継続使用可能と判断します。但し、前回と同様に油の劣化が確認され、潤滑油系統内の鉄系材料表面に腐食摩耗が発生していることが確認されたことから、至急更油を実施することを推奨します。過去に全酸価が上昇し続けたタービン油を使用していて、軸受メタルが腐食摩耗により全損した例も確認されていますので、できるだけ早い対応が必要です。これらのことは、全酸価が.mgKOH/gと当社推奨の管理限界値を超えており、IRの結果で油劣化の兆候を示すカルボン酸の吸収が確認されたこと前回に比較して計数汚染度がNAS級からNAS級以上にランク増加し、当社推奨の管理限界値を超えていたこと異常摩耗の早期発見パラメータであるフェログラフィーのIs値が.と良好の範囲にあるものの、摩耗粒子形態観察の結果、腐食により発生した赤錆がやや多く観察され、フィルタ写真でフィルタ表面が赤茶色になっていたことSOAP／D－SOAPの結果、鉄が多く検出されたこと以上のことから判断しました。全酸価が.mgKOH/gと当社推奨の管理限界値を超え、IRの結果で油劣化の兆候を示すカルボン酸の吸収が確認されたことから、至急更油を実施されることを推奨します。粘度は良好と判断します。粘度は.mm/sと新油値mm/sに比較して、粘度変化率は+％で、当社推奨の管理限界値である±％以内にあり、良好と判断します。水分は良好と判断します。水分はppmと当社推奨の管理限界値の以下であり、良好と判断します。全酸価は当社推奨の管理限界値を超えていました。全酸価は、.mgKOH/gと当社推奨の管理限界値の.mgKOH/gを超えていました。IRの結果、油劣化の兆候を示すカルボン酸の吸収が確認されました。IRの結果、油劣化の兆候を示すカルボン酸の吸収が確認されました。計数汚染度は当社推奨の管理限界値を超えていました。計数汚染度は当社推奨の管理限界値を超えていました。計数汚染度はNAS級以上と当社推奨の管理限界値のNAS級を超えていました。重量汚染度は良好と判断します。重量汚染度はmg/mlと当社推奨の管理限界値のmg/ml以内であり、良好と判断します。機器の潤滑状態摩耗粒子形態観察で腐食により発生する赤錆がやや多く観察されました。SOAPの結果、鉄が多く検出されました。SOAPの結果、鉄がppm、銅がppm、バリウムがppm検出されました。軸受の摩耗を示す錫は検出されていないことから良好と判断します。D－SOAPの結果、鉄が多く検出されました。D－SOAPの結果、鉄がppm、鉛が、銅が、外部から混入したと思われるカルシウム、ナトリウム、バリウムが共にと検出されました。軸受の摩耗を示す錫は検出されていないことから良好と判断します。フェログラフィーの結果、腐食により発生する赤錆がやや多く観察されました。異常摩耗の早期発見パラメータであるフェログラフィーのIs値が.と良好の範囲にあるものの、摩耗粒子形態観察の結果、腐食により発生する赤錆がやや多く観察されました。
報告№109-09136 報告№114-00190 | 分析№109-001160 分析№114-000583 | 114-000583 | 分析の結果、前回同様に、汚染状態は良好の範囲にあることから、潤滑油は継続使用可能な状態にあると判断します。尚、RBOTの値が前回に比較して増加していることから、潤滑油の余寿命を求めることは出来なかったものの、前回から今回までの間で酸化防止剤の減少はなかったものと思われます。また、更油日から今回までの期間がヶ月であることから、今後の運転状況に変化がなければ、少なくともこの期間は使用可能と推定されます。対象設備分析の結果、前回に比較してSOAP-T、フェログラフィーの各データに大きな変化はないことから、摩耗は安定しており、対象設備は継続使用可能な状態にあると判断します。
|  | 10400805 | 分析NO － 年月日 トライボシステム診断レポート会社名 ○○殿 分析項目 機種 新油 粘度指数 流動点 機番・使用箇所 ラインサブ 粘度 引火点 油名 キャッスルオートフルードDⅡ 水分 全塩基価 油種 車両用特殊潤滑油 全酸価 銅板腐食 採油日 年月日 NAS等級 粘度 他情報 重量汚染度 摩耗状態の判定良好注意要処置汚染状態の判定良好注意要処置良好注意要処置総合考察＜＞粘度指数はであった。粘度はmm/s、粘度は.mm/sであった。水分はppmであった。全酸価は.mgKOH/gであった。汚染度NAS級、重量汚染度.mg/mlであった。流動点は-であった。引火点はであった。全アルカリ価は.mgKOH/gであった。銅板腐食はaであった。
報告№104-0378 報告№105-6030 | 分析№104-02669 分析№105-00843 | 105-00843 | 初期試験を実施した結果、本軸受の潤滑状態は、観察された摩耗粒子の形態から初期のなじみ摩耗が確認されました。一般に、潤滑状態のなじみ過程では、油膜切れが原因で発生するシビア粒子が観察されることがありませんが、シビア摩耗粒子が観察された場合は、なじみ過程が正常に終了していないこともあり、異常摩耗に進展することも懸念する必要があります。なじみ過程が正常な状態で終了した場合、シビア粒子が観察される事は少ないため、今回のなじみ過程では、局部的な金属接触が発生したものと考えられます。この接触が、既に正常な状態に推移しているか、或いは、進行しているのかを確認するためには、ヶ月後に回目の初期試験を実施されることを推奨します。これらのことは、計数汚染度がNAS級と初期値としてはやや高いこと異常摩耗の早期発見パラメータであるフェログラフィーのIs値が.と良好の範囲にあるものの、摩耗粒子形態観察の結果、金属接触が厳しい場合に発生するシビア粒子、摩擦熱が高い場合に発生する黒錆が観察されたことD－SOAPの結果、鉄が、メタルの主成分である錫が検出されたこと以上のことから判断しました。
報告№107-0366 報告№110-00466 | 分析№107-01900 分析№110-002098 | 110-002098 | 濾過前の試料油を分析した結果、粘度がmm/sと新油のmm/sに比較して、粘度変化率は+％で、やや不良領域にありました。現在、ISOVGからISOVGに移行しているため異常ではなく、本試料油は継続使用可能と判断します。
報告№108-0411 報告№110-00508 | 分析№108-02744 分析№110-002290 | 110-002290 | Iカップリング発光分光分析供試グリースをSOAP／D－SOAPで分析した結果、検出された金属元素は、鉄、銅、錫、リン、カルシウム、アルミニウム、ナトリウム、マグネシウムでした。これらの検出された金属元素から発生箇所を推定すると鉄、銅、錫・軸受等リン・グリース添加剤カルシウム、ナトリウム、アルミニウム、マグネシウム・増ちょう剤であると思われます。このうち、機械部品が摩耗したと思われる元素はのグループです。フェログラフィー観察された粒子の多くは、潤滑状態が正常なマイルド摩耗で発生する摩耗粒子でした。軸受は継続使用可能な状態にあると判断します。
|  | 113-002195_date130128 | フェログラフィーで観察された代表的な摩耗粒子は以下の通りです。疲労摩耗粒子・繰返し応力による金属疲労で発生。大型化するとフレーキングの発生が懸念されます。観察された摩耗粒子のサイズはμm以下と微小であることから、継続使用可能と判断しますが、摩耗の進行により摩耗粒子が大型化する可能性もあるため、引続き摩耗推移の監視が有用です。
報告№107-6026 報告№107-0412 | 分析№107-02108 分析№107-02224 | 107-02224 | 本設備は、フィルタ精度μmの油清浄機が設置されているが、それにもかかわらず前回の分析で金属接触が厳しい場合に発生する大型のシビア摩耗粒子が観察され、軸受の潤滑状態が厳しいことが確認されたため、再分析を推奨した。、汚染度、潤滑状態を確認する。分析の結果、前回から今回までの間に更油、濾過、油清浄機の濾過材の交換を実施しておらず、濾過効率の変動がなかったと仮定すると、今回の分析データから、摩耗は安定していると判断できます。これらのことは、前回に比較して、計数汚染度はランク減少し、SOAP／D-SOAPの鉄および錫濃度に変化がないこと異常摩耗の早期発見パラメータであるフェログラフィーのIs値がのマイナス乗と良好の範囲にあることを示す粘度、水分、全酸価、IRの各データが良好の範囲にあること以上のことから判断しました。尚、本設備には油清浄機が設置されており、潤滑状態をより正確に把握するには、油清浄機の入口と出口から採油を実施し、変動する濾過効率を分析する毎に評価し、それを元に汚染の状況を確認されることを推奨します。
報告№104-0294 報告№104-8050 | 分析№104-02199 分析№104-02508 | 104-02508_変更 | 分析の結果、本軸受は継続使用可能な状態にあると判断します。このことは、鉄濃度から計算したフレーキングの発生面積が内輪軌道面の面積の凡そ.％であること。異常摩耗の早期発見パラメータであるIs値がの乗とやや高いものの、ベアリング軌道面から発生した摩耗粒子はマイルドな潤滑状態で発生した摩耗粒子であり潤滑状態は良好な状態で進行していると考えられること。以上のことから判断しました。
報告№111-00058 報告№111-00058 | 分析№111-000591 分析№111-000591 | 111-000591_date110810 | および汚染状態は良好と判断します。なお、RBOTがminと更油直前のminに比較してmin増加していました。これは、更油を実施した量が設備油量kLに対してkLと％程度であったためと思われます。今回のデータは更油直後であり余寿命を判定することができないため、更油直前の減少傾向から解析を進めました。今後も更油直前の減少傾向が継続すると仮定した場合、限界値に到達するのは、別紙図RBOTの減少傾向に示すように年月と推定され、残りの継続使用期間はヶ月と予測されます。潤滑油は継続使用可能な状態にありますが、残りの継続使用期間が約ヶ月と定検終期のヶ月を下回っており、更油を検討する必要があると考えられます。但し、今回の解析で使用した減少率は仮定によるものであるため、より精度を向上させるため、ヶ月後に再度分析を実施し、RBOTの減少率を再確認されることを推奨します。≪状態監視とパラメータ≫分析の目的および各分析のパラメータは以下の通りです。特性低下目的：油の分析結果から、や劣化傾向ならびに添加剤の消耗程度、残存寿命などを確認する。粘度JISK全酸価JISK赤外線吸収スペクトルJISK酸化安定度試験JISK汚染目的：油の分析結果から、砂塵あるいは水・異種油などによるや、異物混入の有無を確認する。水分JISK計数汚染度JISB重量汚染度JISB光学顕微鏡観察摩耗目的：油中の摩耗粒子を分析する事により、回転・摺動部の潤滑状態、摩耗劣化の程度、余寿命などを解析する。摩耗診断電子顕微鏡観察JISKX線マイクロアナリシス油中金属濃度JISK≪分析結果≫特性低下粘度：良好粘度値mm/sの新油値mm/sに対する変化率は+％であり、当社推奨の管理限界値±％以内に留まっています。全酸価：良好全酸価.mgKOH/gは新油値の.mgKOH/g以内にあることから問題は無いと判断します。赤外線吸収スペクトル：良好酸化安定度試験：良好酸化安定度試験の結果、数値minは当社推奨の管理限界値min以上に留まっており、現時点での使用は可能と判断します。汚染水分：良好水分値ppmは当社推奨の管理限界値以内に留まっています。計数汚染度：良好計数汚染度はNAS級と当社推奨の管理限界値NAS級以内にあります。重量汚染度：良好重量汚染度は.mg/mlと当社推奨の管理限界値mg/ml以内にあります。光学顕微鏡観察：良好光学顕微鏡写真は捕捉された汚染物の量は少なく、スラッジは確認されませんでした。摩耗摩耗診断：良好摩耗診断の結果、異常摩耗の早期発見パラメータであるIs値がのマイナス乗と良好の範囲にあることから、潤滑状態は正常と判断します。電子顕微鏡観察・X線マイクロアナリシス：今回は実施していません。油中金属濃度：良好油中金属濃度の結果、錫、外部から混入したと思われるリン、ナトリウムが検出されたものの、良好と判断します。
報告№103-0032 | 分析№103-00387 | 103-00387 | 分析の結果、摩耗粒子形態観察で転がり疲労による摩耗粒子が多く見られました。今後、更に摩耗が進行する場合があるため、ヶ月後に再度分析を実施し、摩耗の進行状況を確認されることを推奨します。これらのことは、異常摩耗の早期発見パラメータであるフェログラフィーのIs値が、前回に比較して桁上昇しており、摩耗粒子形態観察の結果、疲労摩耗粒子であるラミナー・チャンクが多く見られ、D－SOAPの結果、前回に比較して油の添加剤成分であるリンがから、亜鉛が.からppmに上昇していたことから判断しました。
報告№108-0387 報告№109-09096 | 分析№108-02609 分析№109-000960 | 109-000960 | 機器の潤滑状態および定期試験を実施し、前回データと照合した結果、油中摩耗粒子の減少が確認されています。油中の粒子濃度は、油膜破断による発生や、油槽内などでの沈降が均衡したところで一定、いわゆる平衡状態になりますが、このバランスが崩れると増加する場合と減少する場合とに分かれます。本設備では、油中の粒子が減少する要因となるフィルタ類は設置されておらず、濾過による減少は考えられませんので、油中の摩耗粒子が減少したのは、摩耗粒子がほとんど発生せず、油槽内部での沈降があったためと考えられます。以上のことから、本設備は摩耗の進行がなく、潤滑状態は安定した状態にあったものと判断します。これらのことは、前回に比較して、計数汚染度はランク減少し、SOAP／D-SOAPの鉄濃度は減少したこと異常摩耗の早期発見パラメータであるフェログラフィーのIs値がのマイナス乗と良好の範囲にあること以上のことから判断しています。潤滑油の基本特性潤滑油の基本特性は、良好の範囲にあることから、本試料油は継続使用可能と判断します。
報告№109-09136 報告№111-00053 | 分析№109-001160 分析№111-000222 | 111-000222 | 更油からの使用時間をもとに潤滑油の余寿命を評価したところ、潤滑油は次回定検まで使用可能と判断できました。次回定検時に更油を実施しない場合は、酸化安定度を知るための分析を実施し、余寿命を確認することを推奨します。酸化安定度はminであり、当社推奨の管理限界値のmin以上であることから、良好と判断します。
報告№107-6000 報告№107-6005 | 分析№107-00010 分析№107-00132 | 107-00132 | 今回の採油は、機器停止中にドレンプラグから実施しているため停止時間が長い場合、油中粒子の多くは沈降し、採油位置によっては高濃度になっている箇所から採油していると考えられます。分析データからの考察は、稼動中の採油に比較して分析データが高くなる可能性を考慮して検討しました。分析の結果、フェログラフィーのIs値がやや高く、摩耗粒子形態観察で厳しい金属接触により発生するシビア粒子が比較的多く観察されており、軸受軌道面および保持器摺動面の潤滑状態は、良好な潤滑状態である流体潤滑と局部的に油膜切れが発生する混合潤滑とが混在している状態にあると思われます。今後さらに摩耗が進行する場合があるため、定期的に分析を実施し、摩耗の進行状況を確認することを推奨します。尚、を示す粘度、水分、全酸価、IR、RBOTの各データが良好の範囲にあり、潤滑油は継続使用可能と判断します。
報告№108-6549 報告№108-6549 | 分析№108-02769 分析№108-02769 | 108-02769 | 分析の結果、本システム内の摩耗形態は、異物の噛み込みなどで発生する切削粒子と金属接触が厳しい場合に発生するシビア粒子がやや多く観察されたことから、切削摩耗と凝着摩耗が混在していることが確認できました。異常摩耗の早期発見パラメータであるIs値は、流体潤滑では発生しないの乗となっていることから、本システム内の潤滑状態はやや厳しい部分が局部的に発生していると推定できます。但し、計数汚染度が、粒子数の少ないNAS級であることから、現在のところ、ギヤおよび転がり軸受は継続使用可能な状態あると判断できます。切削摩耗は、異物が混入していない状態に比較して摩耗の進行速度が速く、転がり軸受の寿命が分の程度に低下することが知られています。そのため、今後の摩耗進行には注意が必要で、定期的な分析により摩耗の進行状況を確認されることを推奨します。次回採油時期は、今回の採油から時間以上経過して採油を実施すれば、理論的には摩耗の進行状態の確認ができますので、この経過時間を参考に検討されることを合わせて推奨します。これらのことは、異常摩耗の早期発見パラメータである摩耗粒子診断のIs値がの乗と良好の範囲にあるものの、摩耗粒子の形態観察の結果、異物の噛み込みなどで発生する切削粒子、金属接触が厳しい場合に発生するシビア粒子がやや多く観察されたこと以上のことから判断しています。尚、本データは良好な状態を示しておりますので必要はありませんが、トライボ診断では、バックラッシの増加量を分析結果から計算できます。既に、ギヤの形式、歯形、歯数、歯幅、回転数、増速比の情報はご提供いただいておりますが、可能であれば、構造が確認できる図面、モジュールをお知らせ下さい。計算結果をご報告いたします。は良好と判断します。粘度は良好と判断します。粘度は.mm/sと新油値mm/sに比較して、粘度変化率は-％で、当社推奨の管理限界値である±％以内にあり、良好と判断します。水分は良好と判断します。水分は.ppmと当社推奨の管理限界値の以下であり、良好と判断します。全酸価は良好と判断します。全酸価は.mgKOH/gと新油値.mgKOH/g以内にあり、良好と判断します。IRの結果、良好と判断します。IRの結果、油劣化の兆候を示すカルボン酸の吸収が確認されていないことから、良好と判断します。計数汚染度は良好と判断します。計数汚染度は良好と判断します。計数汚染度はNAS級と当社推奨の管理限界値のNAS級以内にあり、良好と判断します。重量汚染度はmg/mlとなっています。重量汚染度はmg/mlとなっています。粒度分布は測定不能です。粒度分布は、適正な散乱強度がえられず正確な測定ができません。機器の潤滑状態摩耗粒子診断の結果、異物の噛み込みなどで発生する切削粒子、金属接触が厳しい場合に発生するシビア粒子がやや多く観察されています。SOAPによる油中金属濃度の結果、良好です。SOAPの結果、鉛、油の添加剤成分であるリン、亜鉛が検出されています。SOAPによる油中金属濃度の結果、鉄が検出されています。D－SOAPの結果、鉄、油の添加剤成分であるリン、亜鉛。外部から混入したと思われるカルシウム、ナトリウムが検出されています。摩耗粒子診断の結果、異物の噛み込みなどで発生する切削粒子、金属接触が厳しい場合に発生するシビア粒子がやや多く観察されています。異常摩耗の早期発見パラメータであるIs値がの乗と良好の範囲にあるものの、摩耗粒子の形態観察の結果、異物の噛み込みなどで発生する切削粒子、金属接触が厳しい場合に発生するシビア粒子がやや多く観察されています。SEM・XMAの結果、鉄、マンガン、クロムを含む粒子が観察されています。摩耗粒子診断で観察された粒子をSEM・XMAで詳細に観察した結果、鉄、マンガン、クロムを含む粒子が観察されています。
報告№109-09136 報告№112-00666 | 分析№109-001160 分析№112-003083 | 112-003083 | 粘度および消泡性能の低下が確認されました。今後は障害予防を目的に以下の対策を推奨します。更油、或いは、部分更油粘度が低下していたことから、今後適正な粘度範囲で使用していない場合、ギヤ歯面やベアリング軌道面で油膜切れが発生し、摩耗が進行することが懸念されるため、更油、或いは、部分更油を推奨します。追加分析消泡性能が低下した場合、ギヤ歯面での油膜形成に影響が出て摩耗が進展することがありますので、フェログラフィーおよびSOAP-Tを追加して摩耗により発生する油中金属濃度や潤滑状態を確認することを推奨します。粘度粘度は.mm/sと新油値mm/sに比較して、粘度変化率は-.％で、前回同様に当社推奨の管理限界値である±％を超えていました。今後、適正な粘度範囲で使用していない場合、ギヤ歯面やベアリング軌道面で油膜切れが発生し、摩耗が進行することが懸念されます。泡立ち試験泡立ち試験の結果は、-と新油値が-であるのに比較して高い値となっていたことから、消泡性能が低下していることが分かりました。今後の使用状況によっては油の酸化劣化が進行したり、ギヤ歯面およびベアリング軌道面で油膜切れが発生したりする場合があるため、消泡剤の添加による消泡性能の改善など何らかの対応が必要になると思われます。分析結果粘度および消泡性能が低下していることが確認されました。粘度粘度は.mm/sと新油値mm/sに比較して、粘度変化率は-.％で、当社推奨の管理限界値である±％を超えていました。泡立ち試験泡立ち試験は-と新油に比較して高い値でした。水分は.ppmと当社推奨の管理限界値の以下であり、良好と判断します。酸価はmgKOH/gと新油値mgKOH/g以下にあり、良好と判断します。
報告№104-0378 報告№105-6027 | 分析№104-02669 分析№105-00836 | 105-00836 | オーバーホール後に初期試験を実施した結果、摩耗粒子形態観察で、外部から混入した鉄錆・砂が観察されました。異物の混入による影響は直ちにないと思われます。今後、これらの異物が軸受摺動面に噛み込み摩耗が進行することも考えられます。ヶ月以内に精点Bを実施し、汚染状況及び摩耗の進行状況を確認されることを推奨します。これらのことは、異常摩耗の早期発見パラメータであるフェログラフィーのIs値が.と良好の範囲にあるものの、摩耗粒子形態観察の結果、外部から混入したと思われる鉄錆、砂が観察されたこと以上のことから判断しました。
報告№109-09136 報告№111-00508 | 分析№109-001160 分析№111-002345 | 111-002345 | 潤滑油および減速機は継続使用可能な状態にあると判断します。但し、今後も摩耗の進行を傾向監視するため、以下の対策を推奨します。定期的な分析切削摩耗の進行を監視するため、定期的に分析を実施し、摩耗の進行状況を確認することを推奨します。異種油の混入および油名の確認異種油の混入の有無、油名を再度確認することを推奨します。最適な採油方法本試料油は、機器停止中にドレンバルブから採油されています。機器が停止している状態では、別紙油粒子の沈降の影響に示すように油槽内で撹拌がなくなり固形物が沈降するため、油中汚染度は高くなると推定されます。今後の採油は、極力運転中もしくは停止直後の油槽中層部から実施されることを推奨します。フェログラフィー異常摩耗の早期発見パラメータとして摩耗粒子を定量化して評価するフェログラフィーのIs値は、潤滑状態が正常なの乗でした。摩耗粒子の形態で比較的多く観察された粒子は、潤滑状態が正常な場合に発生する摩耗粒子異物の噛み込みにより発生する切削粒子局部的に高圧・高温となる場合に発生するフリクションポリマでした。これらの摩耗粒子が観察された場合、潤滑部で発生している摩耗形態は、正常なマイルド摩耗異物による切削摩耗であり、そして局部的ではあるものの高圧・高温の箇所が発生していることが分かります。フリクションポリマは、潤滑油がギヤ歯面や軌道面に押し込められ高圧状態になると同時に、圧縮熱により高温状態になった結果、基油自身が重合反応を起こし生成することが知られています。そのため、高圧高温状態の解消がなされなければ、潤滑油の劣化が進行し、粘度上昇に因る潤滑異常に進展する場合があります。Iカップリング発光分光分析供試の潤滑油を分析した結果、検出された金属元素は、SOAPの結果表に示すように、鉄、錫、リン、亜鉛、カルシウム、バリウム、アルミニウム、ケイ素、ナトリウムでした。検出されたこれらの金属元素から発生箇所を推定すると鉄、錫・ギヤ・軸受等リン・オイル添加剤亜鉛、カルシウム、バリウム、アルミニウム、ケイ素、ナトリウム・外部混入異物であると思われます。このうち、機械部品が摩耗したと思われる元素はのグループです。バックラッシご提供いただいた減速機に関する情報から、スパイラルベベルギヤであり、この部分のバックラッシを求めました。その結果、減速機のギヤ歯面に摩耗が集中していたと仮定した場合、バックラッシの増加量は分解点検から時間で.μmと推定されました。バックラッシ増加分の上限値は、メーカにより差異はあるものの、当社の推奨するバックラッシは、一般に推奨されるμmを管理目安にしています。この値に比較して十分に小さい値です。計数汚染度はやや高い値でした。フィルタ表面の異物観察で金属片、鉄錆、砂等が観察されたことから、汚染度が高い要因は、摩耗と外部混入異物の影響と思われます。IRIRの結果、新油のIRスペクトルと一致しない箇所が確認されました。異種油の混入または油名の誤りなどが考えられます。
報告№107-0287 報告№107-0365 | 分析№107-01519 分析№107-01903 | 107-01903 | 濾過前の試料油を分析した結果、粘度がmm/sと新油のmm/sに比較して、粘度変化率は+.％で、処置領域にありました。現在、ISOVGからISOVGに移行しているため異常ではなく、本試料油は継続使用可能と判断します。
報告№109-09249 報告№109-09249 | 分析№109-001766 分析№109-001766 | 109-001766 | 分析の結果、全ての分析項目の値が当社推奨の管理基準を満たしており、新油分析値との比較結果も問題となる値はなかったことから、油は継続使用可能な状態であり、運転中における潤滑状態も正常であったものと判断します。特性低下特性低下に係るパラメータの分析結果は良好と判断します。粘度粘度はmm/sと新油値mm/sに対する粘度変化率は+％で、当社推奨の管理限界値である±％以内にあり、良好と判断します。全酸価添加タービン油については、当社では管理限界値を設定しておらず、新油分析値との比較及び他の分析項目の結果より全酸価の状態判断を行います。その結果、全酸価は.mgKOH/gと新油値に比較して若干高くなっていますが、IRチャートに示すように劣化の兆候として現れるカルボン酸などの有機物・有機化合物の発生が確認されていないことから、異常のない値と判断します。酸化安定度酸化安定度はminであり、当社推奨の管理限界値のmin以上であることから良好と判断します。有機物・有機化合物有機物・有機化合物は、IRチャートによる新油分析値との比較の結果、cm-付近に劣化の兆候を示すカルボン酸の吸収が確認されていないことから、良好と判断します。色相はLであり、新油値のL.に比較して大きな変化はないことから、良好と判断します。汚染に係るパラメータの分析結果は良好と判断します。水分はであり、当社推奨の管理限界値の以下であることから良好と判断します。汚染粒子数はNAS級であり、当社推奨の管理限界値のNAS級以内であることから良好と判断します。汚染度物重量は.mg/mlであり、当社推奨の管理限界値のmg/ml以内であることから良好と判断します。摩耗運転中における潤滑状態は正常であったものと判断します。異常摩耗の早期発見パラメータであるフェログラフィーのIs値がのマイナス乗と当社基準値と比較して良好の範囲にあったことから潤滑箇所の潤滑状態は正常と判断します。金属濃度SOAP法により金属濃度を測定した結果、金属元素は検出されなかったことから、潤滑箇所で発生する金属接触による摩耗や、外部からの異物などの混入は見られず良好と判断します。金属濃度酸溶解法により金属濃度を測定した結果、潤滑箇所で発生する金属接触によって検出される銅が、外部から混入したと思われる亜鉛が、カルシウムが、ナトリウムがと僅かに検出されましたが良好と判断します。
報告№106-6102 報告№106-0447 | 分析№106-02223 分析№106-02554 | 106-02554 | トライボ診断の結果、前回更油からヶ月間、転がり軸受寿命の指標を示すフレーキングは確認されておらず、本軸受は継続使用可能な状態にあると判断します。但し、フェログラフィーおよび電子顕微鏡による摩耗粒子形態観察、フィルタ写真の結果で外部から混入したと思われる鉄錆や砂がやや多く観察されており、これらの汚染粒子が軸受軌道面に噛み込み疲労の起点となり、転がり軸受の寿命を縮めることが懸念されるため、更油または濾過等を実施し、取り除いておくことを推奨します。尚、IRの結果で無添加タービン油であるJOMOタービンには含まれていない酸化防止剤の吸収が確認されており、油名が間違っている可能性がありますので、油名をご確認下さい。これらのことは、異常摩耗の早期発見パラメータであるフェログラフィーのIs値がと良好の範囲にあるものの、摩耗粒子形態観察の結果、外部から混入したと思われる鉄錆がやや多く観察されたことフィルタ写真でも鉄錆が観察されたこと以上のことから判断しました。振動データについて今回、貴社から提供された振動データグラフから詳細な値の読み取りを行うことを試みましたが、読み取りは困難であり、また、周波数解析が実施されていないこと、および、測定位置が具体的に分からないため、振動解析による詳細な検討を行うことはできませんでした。但し、転がり軸受損傷のパラメータとなる振動加速は、経年増加の傾向はみられていないもののやや高い値であり、念のため、周波数解析を実施し、振動値が高い原因を確認しておくことを推奨します。
報告№109-09249 報告№112-00272 | 分析№109-001747 分析№112-001089 | 112-001089_date120928 | 潤滑油および軸受は継続使用可能な状態にあると判断します。但し、今後も摩耗の進行を傾向監視するため、以下の対策を推奨します。定期的な分析摩耗の進行を監視するため、定期的に分析を実施し、分析データによる摩耗の進行状況を確認することを推奨します。はフェログラフィーおよびSOAP／D-SOAPの結果から総合的に判断した結果、やや厳しい状態にあると考えられます。フェログラフィー【定量分析：Is値】Is値は異常摩耗の早期発見パラメータのつで、摩耗粒子を定量化するために用います。今回のIs値はの乗とやや高い値でした。フェログラフィー【定性分析：摩耗粒子および摩耗形態観察】分析結果から比較的多く観察された粒子は、以下の通りでした。正常な摩耗粒子・潤滑状態が正常なマイルド摩耗により発生。フリクションポリマ・局部的に高圧・高温となる場合に発生。観察された摩耗粒子の中でもフリクションポリマは、注意が必要です。フリクションポリマは、潤滑油が軌道面に押し込められ高圧状態になると同時に、圧縮熱により高温状態になった結果、基油自身が重合反応を起こし生成することが知られています。そのため、高圧高温状態の解消がなされなければ、潤滑油の劣化が進行し、粘度上昇に因る潤滑異常に進展する場合があります。Iカップリング発光分光分析【SOAP／D-SOAP】検出された金属元素から発生箇所を推定すると、以下の通りでした。鉄、亜鉛・軸受等カルシウム、バリウム、ナトリウム・外部混入異物水分、汚染粒子数、汚染度物重量は共に良好でした。．粘度、全酸価、酸化安定度、有機物・有機化合物の各データは良好でした。分析結果特性低下特性低下に係るパラメータの分析結果は良好と判断します。粘度粘度はmm/sと新油値mm/sに対する粘度変化率は+％で、当社推奨の管理限界値である±％以内にあり、良好と判断します。全酸価添加油の全酸価は、油メーカによって初期値が違うため統一した管理基準を設定するのが困難であることから、当社では管理限界値を設定しておらず、新油分析値との比較及び他の分析項目の結果より全酸価の状態判断を行います。その結果、全酸価は.mgKOH/gと新油値.mgKOH/gに比較して若干高くなっていますが、IRチャートに示すように劣化の兆候として現れるカルボン酸などの有機物・有機化合物の発生が確認されていないことから、良好と判断します。酸化安定度酸化安定度はminであり、当社推奨の管理限界値のmin以上であることから良好と判断します。有機物・有機化合物有機物・有機化合物は、IRチャートによる新油分析値との比較の結果、cm-付近に劣化の兆候を示すカルボン酸の吸収が確認されていないことから、良好と判断します。色相はLであり、新油値のL.に比較して大きな変化はないことから、良好と判断します。汚染に係るパラメータの分析結果は良好と判断します。水分はppmであり、当社推奨の管理限界値の以下であることから良好と判断します。汚染粒子数はNAS級であり、当社推奨の管理限界値のNAS級以下であることから良好と判断します。汚染度物重量は.mg/mlであり、当社推奨の管理限界値のmg/ml以下であることから良好と判断します。摩耗フェログラフィーによる摩耗粒子の観察の結果、潤滑状態が正常な場合に発生する摩耗粒子、局部的に高圧・高温となる場合に発生するフリクションポリマが比較的多く観察されました。異常摩耗の早期発見パラメータであるフェログラフィーのIs値がの乗とやや高く、摩耗粒子の形態観察の結果、潤滑状態が正常な場合に発生する摩耗粒子、局部的に高圧・高温となる場合に発生するフリクションポリマが比較的多く観察されました。金属濃度SOAP法により金属濃度を測定した結果、金属元素は検出されなかった。金属濃度酸溶解法により金属濃度を測定した結果、潤滑箇所で発生する金属接触によって検出される鉄が、亜鉛が、外部から混入したと思われるカルシウムが、バリウムが、ナトリウムが検出されました。
報告№106-0467 報告№106-0501 | 分析№106-02677 分析№106-02875 | 106-02875 | トライボ診断により、機器軸受の潤滑状態、潤滑油の劣化状態を診断する。また、本分析データは、劣化傾向を評価し、劣化進展のある程度の予測を行うためのベースデータとし、予防保全に資することを目的とする。分析の結果、軸受は継続使用可能な範囲にあると判断します。但し、観察された摩耗粒子には、局部的な油膜切れにより発生したシビア粒子が若干観察されていることから、今後摩耗が進行する場合があります。現在継続使用可能な状況にありますが、年に度、定期的にトライボ診断を実施し、摩耗の進行状況を監視することを推奨します。このことは、D－SOAPで転がり軸受の摩耗により発生する鉄が検出されたものの、僅かであることフェログラフィーの結果、異常摩耗の早期発見パラメータであるIs値がと良好の範囲にあるものの、金属接触が厳しい場合に発生するシビア粒子が観察されたこと計数汚染度がNAS級と良好の範囲にあること以上のことから判断しました。尚、油の劣化度を示す全酸価.mgKOH/gと新油値.mgKOH/g以下であり、油の劣化進行は確認されませんでした。
報告№109-09136 報告№110-00232 | 分析№109-001160 分析№110-000877 | 110-000877 | ・摩耗状態摩耗状態は、異常摩耗の早期発見パラメータであるIs値であらわされますが、本試料油はのマイナス乗と良好の範囲にあることから、潤滑状態は正常な状態にあると思われます。・汚染度計数汚染度がNAS級と初期値としてはやや高い値でした。フィルタ表面の異物観察で鉄錆、砂等が観察されたことから、汚染度が高い要因は、外部混入異物の影響と思われます。・IR、RBOTの各データは良好でした。潤滑油および対象設備は継続使用可能な状態にあるものの、以下の対策が必要です。油の汚染度がやや高く、油中の汚染物の影響で摩耗の進行が懸念されます。また、摩耗の進行により汚染度が上昇することで、バルブ等の動作障害が発生することが懸念されるため、ヶ月後に初期試験を実施し、汚染度および摩耗の進行状況を確認することを推奨します。
報告№107-0049 報告№107-0049 | 分析№107-00196 分析№107-00196 | 107-00196 | 設備点検時に潤滑油を確認したところ、黒化していた。潤滑油中の金属粉混入の有無、その金属粉の種類を特定する。軸受潤滑状態を確認する。軸受が継続使用可能かを判断する。潤滑油中の金属粉混入の有無、その金属粉の種類を特定する。SOAP／D－SOAPで鉄が多く検出され、SEM・XMAの組成分析で鉄、クロム、マンガンを含む粒子が多く観察されました。以上のことから、潤滑油中には転がり軸受から発生した摩耗粒子が多く確認され、それらは、軸受軌道面および保持器から発生した摩耗粒子であることが確認できました。軸受潤滑状態を確認する。計数汚染度、重量汚染度共に当社推奨の管理限界値を超えていました。異常摩耗の早期発見パラメータであるフェログラフィーのIs値がの乗と高く、摩耗粒子の形態観察結果で、微小領域の疲労により発生した摩耗粒子、金属接触が厳しい場合に発生するシビア粒子、異物の噛み込みにより発生する切削粒子、摩擦熱が高い場合に発生する黒錆が観察されました。以上のことから、軸受軌道面では微小領域における疲労摩耗の発生が確認され、保持器摺動面では局部的な油膜切れによる摩耗が発生しているものと考えられました。また、発生量は比較的少量ではあるものの、異物の噛み込みにより発生した切削摩耗も混在していることが確認されました。軸受が継続使用可能かを判断する。現在のところ、摩耗粒子の観察結果からは転がり軸受の寿命の指標となるフレーキングの発生は確認されていませんが、潤滑状態の異常早期発見パラメータであるIs値がの乗と異常な値となっており、良好な潤滑状態のの乗未満を大きく上回っています。この状態で継続使用した場合、油槽内の汚染粒子の噛み込み等により、軌道面に微小な圧痕が生じ、それが起点となって、軸受寿命となる大型のフレーキングに進展することが懸念されます。今回観察された摩耗粒子は、微小領域の、いわゆる疲労摩耗ですが、この摩耗形態が短時間で発生する場合は、与圧が強すぎる、或いは、軸偏芯などにより転がり軸受が円滑に回転していない事が考えられます。念のため、f、fなどの基本周波数を測定すると共に、軸受交換を計画することを推奨します。尚、軸受交換までには油槽内を清掃すると共に、清掃後は月に回の定期運転直後に採油を継続的に実施し、摩耗の進行状況を確認されることを併せて推奨します。を示す水分、IRの各データは良好の範囲にあり、潤滑油は正常であることが確認されました。
報告№109-09136 報告№113-00253 | 分析№109-001160 分析№113-000954 | 113-000954 | 軸受は継続使用可能な状態にあると判断します。但し、SOAPの銅濃度が高い値であったことから、に示す対策を推奨します。油劣化の確認今後、別紙鉱油の酸化に対する金属触媒の影響に示すように銅濃度の増加に伴い酸化速度が速まる可能性があるため、定期的に分析を実施し、油劣化の進行状況を確認することを推奨します。はフェログラフィーおよびSOAP／D-SOAPの結果から総合的に判断した結果、継続使用は可能ですが、今後の機器の機能を確認するためにも傾向管理が有用と考えます。フェログラフィー【定量分析：Is値】Is値は異常摩耗の早期発見パラメータのつで、摩耗粒子を定量化するために用います。Is値は前回に比較してのマイナス乗から変化はなく、低い値でした。フェログラフィー【定性分析：摩耗粒子および摩耗形態観察】分析結果から観察された全ての粒子量は少でした。Iカップリング発光分光分析【SOAP／D-SOAP】検出された金属元素から発生箇所を推定すると、以下の通りでした。鉛、銅、錫・軸受等リン、亜鉛・添加剤カルシウム、ナトリウム・外部混入異物銅を使用した箇所の溶出SOAPの結果、前回に比較して銅がppmからに増加していたことから、銅を使用した箇所の溶出が進行していると推定されます。銅の溶出箇所は、貴社ご提供の図面からデフレクターとバッフルという部品からと考えられます。これらの部品はオイルシールの役目を果たしていることから、溶出が継続した場合、シャフトとのギャップが増大し、油漏れの原因になることが懸念されます。巡視の際には油漏れと油面の低下に注意を払う必要があります。今後は、銅の溶出が継続した場合、ギャップが増大することにより油漏れが発生し、さらには油面低下により潤滑不良が発生し、摩耗が進行することが懸念されます。また、銅濃度の増加は、別紙鉱油の酸化に対する金属触媒の影響に示すように濃度の増加とともに酸化速度が加速することが分かっています。計数汚染度は前回に比較してNAS級からNAS級にランク低下し、重量汚染度は.mg/mlから.mg/mlに減少し、共に良好でした。
報告№105-0049 | 分析№105-00309 | 105-00309 | 濾過前の試料油を分析した結果、摩耗粒子形態観察で摩擦熱が高い場合に発生する球状粒子が多く観察された。球状粒子は、異常の兆候を示す形態のパラメータで、この摩耗粒子が発生する場合、潤滑状態に注意が必要です。球状粒子の発生原因は、一般に、溶接工事、溶接作業などによる溶接スパッタの混入、電食による発生、厳しい金属接触による摩耗、が考えられます。球状粒子の発生原因が、の溶接スパッタの混入であれば、今後増加しないと思われますが、が考えられる場合は、原因を取り除かなければ球状粒子は増加すると考えられます。これらの障害発生に対する弊害を勘案の上、予防処置としてヶ月以内に再度分析を実施し、この球状粒子の増加の有無を確認されることを推奨します。尚、念のため、主機の起動時、停止時の温度チャートから軸受温度に微妙な変化がないかを確認されることを推奨します。
報告№109-09136 報告№111-00753 | 分析№109-001160 分析№111-003791 | 111-003791 | グリースおよび軸受は継続使用可能な状態にあると判断します。フェログラフィー摩耗粒子の形態で比較的多く観察された粒子は、潤滑状態が正常な場合に発生する摩耗粒子でした。このような摩耗粒子が観察された場合には、潤滑部では正常なマイルド摩耗が発生していることが分かります。Iカップリング発光分光分析供試グリースを分析した結果、検出された金属元素は、SOAPの結果表に示すように、鉄、銅、ニッケル、リン、亜鉛、カルシウム、バリウム、アルミニウム、ナトリウムでした。これらの検出された金属元素から発生箇所を推定すると鉄、銅、ニッケル・軸受等リン、亜鉛、カルシウム、アルミニウム、ナトリウム・添加剤および増ちょう剤バリウム・外部混入異物であると思われます。このうち、機械部品が摩耗したと思われる元素はのグループです。グリースのちょう度、滴点、全酸価、IRの各データは良好でした。
報告№108-0525 報告№108-0525 | 分析№108-03774 分析№108-03774 | 108-03774 | 分析の結果、異常摩耗の早期発見パラメータであるフェログラフィーのIs値がの乗とやや高く、摩耗粒子の形態観察で金属接触が厳しい場合に発生するシビア粒子がやや多く観察されました。軸受摺動部や鉄系材料同士が接触し摩耗する箇所、例えばラビリンス、軸受支持部、油用ポンプ内部などで局部的に厳しい金属接触が発生している可能性があります。今後、更に摩耗が進行することが懸念されるため、ヶ月毎にあと回分析を実施し、摩耗の進行状況を確認されることを推奨します。は良好と判断します。粘度は良好と判断します。粘度はmm/sと新油値mm/sに比較して、粘度変化率は-.％で、当社推奨の管理限界値である±％以内にあり、良好と判断します。水分は良好と判断します。水分はと当社推奨の管理限界値の以下であり、良好と判断します。全酸価は良好と判断します。全酸価は.mgKOH/gと新油値.mgKOH/gに変化はなく、良好と判断します。IRの結果、良好と判断します。IRの結果、油劣化の兆候を示すカルボン酸の吸収が確認されていないことから、良好と判断します。RBOTの結果、良好と判断します。RBOTはminと当社推奨の管理限界値のmin以上であり、良好と判断します。は良好と判断します。計数汚染度は良好と判断します。計数汚染度はNAS級と当社推奨の管理限界値のNAS級以内にあり、良好と判断します。重量汚染度は良好と判断します。重量汚染度は.mg/mlと当社推奨の管理限界値のmg/ml以内にあり、良好と判断します。機器の潤滑状態フェログラフィーの結果、金属接触が厳しい場合に発生するシビア粒子がやや多く観察されています。SOAPの結果は良好です。SOAPの結果、油の添加剤成分であるリンがppm、バリウムがppm検出されています。軸受の摩耗を示す錫が検出されていないことから、良好と判断します。D－SOAPの結果は良好です。D－SOAPの結果、鉄、銅が、油の添加剤成分であるバリウムが、外部から混入したと思われるカルシウム、ナトリウムが検出されています。軸受の摩耗を示す錫が検出されていないことから、良好と判断します。フェログラフィーの結果、金属接触が厳しい場合に発生するシビア粒子がやや多く観察されています。異常摩耗の早期発見パラメータであるフェログラフィーのIs値が×の乗とやや高く、摩耗粒子の形態観察の結果、金属接触が厳しい場合に発生するシビア粒子がやや多く観察されています。
報告№109-09448 報告№110-00231 | 分析№109-002802 分析№110-000868 | 110-000868 | 摩耗状態摩耗状態は、潤滑油中に含まれる金属成分とその濃度を調査し、調査の結果から評価します。金属元素と濃度の分析は、試料油を以上の高温で発光させ、その光を分光器で分光し、分光によって得られた光の強度と金属固有の波長とから元素を特定するIカップリング発光分光分析法を用います。今回の試料はディーゼルエンジン油でしたが、検出された金属元素は、SOAPの結果表に示すように、鉄、鉛、銅、クロム、アンチモン、錫、リン、亜鉛、カルシウム、バリウム、アルミニウム、ケイ素、ナトリウム、マグネシウム、ホウ素でした。これら検出された金属元素から発生箇所を推定すると、鉄、鉛、銅、クロム、アンチモン、錫・エンジン部品リン、亜鉛、カルシウム、ホウ素・オイル添加剤バリウム、アルミニウム、ケイ素、ナトリウム、マグネシウム・外部混入異物であると思われます。このうち、機械部品が摩耗して検出される元素はのグループです。検出された金属粒子を観察した結果、観察されたのは正常な潤滑状態で発生する摩耗粒子、異物の噛み込みなどで発生する切削粒子、そして金属潤滑部が局部的に油膜切れを起して発生するシビア粒子であったことから、粒子は、異物による切削摩耗とやや厳しい摩耗形態の凝着摩耗で発生していることが分かりました。一方、異常摩耗の早期発見パラメータであるフェログラフィーのIs値は、潤滑状態が厳しいの乗となっており、金属元素から推定するとシリンダ、ピストンリング、カムロール、クランクメタル等の潤滑部が厳しい潤滑状態にあると考えられました。・カルシウムなどの析出油中金属濃度を発光分光法による分析で固形分のカルシウムがppmと非常に多く検出され、また鉄もppm、そして銅もppmと比較的多く検出されました。エンジンオイル中に検出されるカルシウムは、燃焼ガス中に含まれている硫黄分と反応して微小サイズの硫酸カルシウム、いわゆる石膏が生成されます。この硫酸カルシウムは、モース硬度がとコンロッドやクランクメタルの主成分である錫や鉛の～と同等の硬さで、サイズは数μmから数十μmになることもあります。これらが軸受の油膜に混入した場合は、潤滑面では摩耗形態の中で摩耗速度が最も早い切削摩耗が発生し、メタルは短期間で摩耗することが判明しています。本試料の場合は、この硫酸カルシウム濃度が非常に高く、また鉄も比較的多く検出されています。さらにメタル主成分の錫も多く検出されたことから、硫酸カルシウム等が軸受摺動面に噛み込み、ミクロの切削バイト効果によりメタルの切削摩耗が発生していると推定できます。潤滑油中の固形分としてのカルシウムは、オイルリングやトップリングが正常であれば検出されないものですが、オイルリングなどが摩耗していると、燃焼ガスや未燃焼ガスが燃焼室から潤滑油中に入り易くなると思われます。全塩基価がmgKOH/gと当社推奨の管理限界値mgKOH/gを下回っていました。一方、全酸価はmgKOH/gと新油値mgKOH/gに比較して高く、IRの結果でも油劣化の兆候を示すカルボン酸と思われる吸収がcm-近傍に確認されました。エンジンオイルを分析した結果、油中の酸性物質を中和することが出来なくなり、金属表面の腐食が発生することが懸念されるため、更油を推奨します。更油に際しては、硫酸カルシウムの粒子を出来る限り除去するため単にエンジンオイルを更油するだけではなく、いわゆるフラッシングオイルでエンジン内部を十分清浄にし、その後更油をすることが必要です。オイルリングやトップリングの摩耗が進行していることが懸念されます。この影響により硫酸カルシウムが生成され、軸受メタルの摩耗が進展していると思われますので、オイルリングとトップリングの点検を推奨します。軸受メタルは継続使用可能な状態にあると思われますが、点検の際には軸受メタル摺動面の点検も実施することを併せて推奨します。全塩基価は当社推奨の管理限界値を下回っていました。IRの結果、油劣化の兆候を示すカルボン酸の吸収が確認されました。粘度粘度はmm/sと新油値mm/sに比較して、粘度変化率は-.％で、当社推奨の管理限界値である±％以内であり、良好と判断します。水分はppmと当社推奨の管理限界値の以内であり、良好と判断します。全酸価全酸価はmgKOH/gと新油値mgKOH/gに比較して高い値でした。全塩基価全塩基価はmgKOH/gと当社推奨の管理限界値mgKOH/gを下回っていました。IRIRの結果、油劣化の兆候を示すカルボン酸の吸収が確認されました。計数汚染度計数汚染度はNAS級以上と汚染されていました。重量汚染度はmg/mlでした。粒度分布粒度分布は.～μmの範囲にあり、.μmにピークが確認されました。機器の潤滑状態SOAPによる油中金属濃度の結果、油の添加剤成分であるカルシウムが比較的多く検出されました。SOAPによる油中金属濃度SOAPによる油中金属濃度の結果、鉄、銅、錫、油の添加剤成分であるリン、亜鉛、カルシウム、ホウ素、外部から混入したと思われるアルミニウム、ケイ素、ナトリウムが検出されました。SOAPによる油中金属濃度SOAPによる油中金属濃度の結果、鉄、鉛、銅、クロム、アンチモン、錫、油の添加剤成分であるリン、亜鉛、カルシウム、外部から混入したと思われるバリウム、アルミニウム、ナトリウム、マグネシウムが検出されました。摩耗粒子診断摩耗粒子診断の結果、異常摩耗の早期発見パラメータであるIs値がの乗と高く、潤滑状態が正常な場合に発生するマイルド摩耗粒子、異物の噛み込みなどで発生する切削粒子、金属潤滑部が局部的に油膜切れを起こして発生するシビア粒子が比較的多く観察されました。
報告№109-09136 報告№114-00128 | 分析№109-001160 分析№114-000380 | 114-000380 | 潤滑油の劣化はなく、汚染度は良好な範囲にあることから、継続使用可能と判断します。但し、機器停止中に給油口からの採油であることから、油中粒子の沈降の影響で、分析データが低くなっている可能性があることから、採油方法の改善を推奨します。対象設備は継続使用可能な状態にあると判断します。但し、今後の摩耗推移を確認するためにも傾向監視を継続することが有効です。定期的な分析今後の凝着摩耗の推移を監視するため、定期的な分析実施を推奨します。最適な採油方法本試料油は、機器停止中に給油口から採油されているため、別紙油中粒子の沈降の影響に示すように、油中粒子が油槽底部に沈降し、分析データが低濃度に出ている可能性があります。正確なデータによる診断を行うためにも、今後の採油は、極力運転中もしくは停止直後の油槽中層部から実施されることを推奨します。分析結果異常摩耗の早期発見のパラメータであるIs値はレベルとやや高い値でした。また、潤滑部の摩耗が認められたため、定期的に潤滑油分析を実施し、摩耗推移を監視することが有用と考えます。フェログラフィーで観察された代表的な粒子は、以下の通りです。正常な摩耗粒子・潤滑状態が正常なマイルド摩耗により発生。シビア粒子・潤滑状態がやや厳しい凝着摩耗により発生。極微小領域で油膜切れが発生したことを示します。シビア粒子は、摩擦面が将来的に異常摩耗へ進展する可能性を示唆しているため、傾向監視が有用と思われます。詳細は、別紙傾向監視が必要な摩耗粒子をご覧ください。計数汚染度、重量汚染度は共に良好です。粘度、水分、酸価、IRの各データは良好です。
報告№104-6006 | 分析№104-00149 | 104-00149 | 更油後に初期試験を実施した結果、計数汚染度がNAS級とやや高い値でした。光学顕微鏡写真に示すように外部から混入した鉄錆・砂が多く見られたことから、今後、これらの異物が軸受摺動面に噛み込み摩耗が進行する場合があるため、念のため、ヶ月以内に精点Bを実施し、汚染状況及び摩耗の進行状況を確認されることを推奨します。これらのことは、計数汚染度がNAS級と初期値としては高いこと光学顕微鏡写真に示すように、外部から混入した鉄錆・砂が多く見られたこと以上のことから判断しました。
報告№106-4509 報告№106-4509 | 分析№106-00254 分析№106-00258 | 106-00258 | 提供情報にストレーナサイズが不明となっていたため、ストレーナの影響を織り込んだ診断を行う事は出来ないが、使用されているストレーナサイズが一般的に使用される数μmレベルの精密なストレーナであった場合、添加剤が劣化してスラッジ化したものが認められるため、ストレーナ目詰まりの原因となる可能性が考えられた。尚、摩耗粒子の観察結果から、増速機の潤滑状態は良好であると判断できた。分析の結果、重量汚染度がmg/mlと＃－の倍の高い値を示していた。重量汚染度の上昇原因となっている汚染物は、＃－同様に添加剤成分のモリブデン、マグネシウム、亜鉛、リンがスラッジとして析出し、これに摩耗で発生した鉄、銅などが混合して粘性のあるスラッジになっていると推定された。これらのことは、異常摩耗の早期発見パラメータである潤滑状態指数はの乗とやや高いものの、摩耗の形態はマイルド摩耗と呼ぶ比較的小さな粒子が大勢を占めること計数汚染度は良好の範囲にあるものの、重量汚染度がmg/mlと高い値を示し、フィルタ表面が茶褐色になっていること油中金属濃度の結果、ギヤやベアリングなどの鉄系材料の摩耗、モリブデン、マグネシウム、亜鉛、リンなどの添加剤の析出が検出されたこと以上のことから判断した。
報告№109-09136 報告№114-00227 | 分析№109-001160 分析№114-000771 | 114-000771 | 潤滑油は継続使用可能な状態にあると判断します。但し、重量汚染度が高いことから、油中異物が潤滑部に噛み込むことによる摩耗の進行が懸念されます。軸受は継続使用可能と判断します。但し、今後の摩耗推移を確認するためにも傾向監視を継続することが有効です。更油油中の汚染度が高いことから、摩耗粒子や異物等の夾雑物が潤滑部に噛み込むことによる摩耗の進行が懸念されるため、更油を推奨します。定期的な分析今後の凝着摩耗の推移を監視するため、定期的な分析実施を推奨します。最適な採油方法本試料油は、機器停止中に軸受箱排油口から採油されているため、別紙油中粒子の沈降の影響に示すように、油中粒子が油槽底部に沈降し、分析データが高濃度に出ている可能性があります。正確なデータによる診断を行うためにも、今後の採油は、極力運転中もしくは停止直後の油槽中層部から実施されることを推奨します。異常摩耗の早期発見のパラメータであるIs値は、更油前のレベルからレベルに上昇し、高い値でした。また、潤滑部の摩耗が認められたため、定期的に潤滑油分析を実施し、摩耗推移を監視することが有用と考えます。フェログラフィーで観察された代表的な粒子は、以下の通りです。正常な摩耗粒子・潤滑状態が正常なマイルド摩耗により発生。シビア粒子・潤滑状態がやや厳しい凝着摩耗により発生。極微小領域で油膜切れが発生したことを示します。シビア粒子は、摩擦面が将来的に異常摩耗へ進展する可能性を示唆しているため、傾向監視が有用と思われます。詳細は、別紙傾向監視が必要な摩耗粒子をご覧ください。計数汚染度はNAS級と当社推奨の管理限界値以下であるものの、やや高い値でした。重量汚染度は.mg/mlと当社推奨の管理限界値を超えていました。フィルタ残渣に金属片、鉄錆、砂等が観察されたことから、汚染度が高い要因は、摩耗と外部混入異物の影響と思われます。粘度、水分、全酸価、IR、RBOTの各データは、良好でした。尚、別紙RBOTの減少傾向から油の余寿命を求めた結果、本試料油は直近の更油から起算して年月まで使用可能であることが分かりました。
報告№109-09136 報告№111-00301 | 分析№109-001160 分析№111-001428 | 111-001428 | 軸受は継続使用可能な状態にあると判断します。但し、ちょう度が上昇してグリースが軟化していることが確認され、さらに凝着摩耗の進行が懸念されるため、以下の対策を推奨します。グリース交換グリースの漏洩や油膜切れの発生が懸念されるため、グリースを交換されることを推奨します。定期的な分析凝着摩耗の進行を監視するため、定期的に分析を実施し、摩耗の進行状況を確認することを推奨します。フェログラフィー摩耗粒子の形態で比較的多く観察された粒子は、潤滑状態が正常な場合に発生する摩耗粒子、金属潤滑部が局部的に油膜切れを起して発生するシビア粒子でした。このような摩耗粒子が観察された場合には、潤滑部では正常なマイルド摩耗と潤滑状態がやや厳しい凝着摩耗であることが分かります。Iカップリング発光分光分析供試グリースを分析した結果、検出された金属元素は、SOAPの結果表に示すように、鉄、鉛、銅、アンチモン、錫、リン、亜鉛、カルシウム、バリウム、アルミニウム、ケイ素、ナトリウム、ホウ素でした。これらの検出された金属元素から発生箇所を推定すると鉄、鉛、銅、アンチモン、錫・軸受等亜鉛・グリース添加剤カルシウム、アルミニウム、ナトリウム、ケイ素・増ちょう剤リン、バリウム、ホウ素・外部混入異物であると思われます。このうち、機械部品が摩耗したと思われる元素はのグループです。グリースのちょう度ちょう度はと当社推奨の管理上限値のより高くなっており、グリースが軟化していることが分かりました。軟化したグリースを使用した場合、グリースの漏洩や軸受等で油膜切れが発生することが懸念されます。滴点滴点はと新グリース値のに比較して高い値でした。
報告№106-0379 報告№106-0379 | 分析№106-02061 分析№106-02061 | 106-02061 | 分析の結果、本軸受は継続使用可能と判断します。但し、計数汚染度が当社推奨の管理限界値に到達し、μm以上のレンジがいずれも級でμmサイズ以上の粒子が多いことが確認出来ました。フェログラフィーの摩耗粒子形態観察及びフィルタ写真の結果から、砂等の外部から混入物が多く観察されたことから、汚染の要因は、外部から混入した異物によるものと考えられました。これらの観察された異物は、通常運転中に外部から混入する可能性が少なく、今回の採油箇所がドレンバルブであることから、ドレンバルブに残留していたものを採油した可能性が高いと考えられます。今後、採油を実施される場合は、外部からの影響を避けるために、運転中及び停止直後に油層中層部から直接採油を実施されることを推奨します。尚、油槽中層部から採油が実施出来ない場合は、採油前の廃油量を～倍程度に増やすことを推奨します。は良好と判断します。粘度は良好と判断します。粘度は.mm/sと新油値mm/sに比較して、粘度変化率は-％で、当社推奨の管理限界値である±％以内にあり、良好と判断します。水分は良好と判断します。水分はppmと当社推奨の管理限界値の以下であり、良好と判断します。全酸価は良好と判断します。全酸価は.mgKOH/gと新油値以内にあり、良好と判断します。IRの結果、良好と判断します。IRの結果、油劣化の兆候を示すカルボン酸の吸収が確認されていないことから、良好と判断します。RBOTの結果、良好と判断します。RBOTはminと当社推奨の管理限界値のmin以上であり、良好と判断します。計数汚染度が当社推奨の管理限界値に到達していました。計数汚染度は当社推奨の管理限界値に到達していました。計数汚染度はNAS級と当社推奨の管理限界値のNAS級に到達していました。重量汚染度は良好と判断します。重量汚染度はmg/mlと当社推奨の管理限界値のmg/ml以内であり、良好と判断します。機器の潤滑状態異常摩耗の早期発見のパラメータであるフェログラフィーのIs値がの乗とやや高く、摩耗粒子形態観察で外部から混入した砂が多く観察されました。SOAPの結果は良好です。SOAPの結果、油の添加剤成分であるリンがppm、バリウムがppm検出されました。軸受の摩耗を示す錫は検出されていないことから良好と判断します。D－SOAPの結果は良好です。D－SOAPの結果、鉄が、鉛が、銅が、亜鉛が、外部から混入したカルシウム、ナトリウムが共に検出されました。軸受の摩耗を示す錫は検出されていないことから良好と判断します。フェログラフィーの結果、外部から混入した砂が多く観察されました。異常摩耗の早期発見パラメータであるフェログラフィーのIs値がの乗とやや高く、摩耗粒子形態観察の結果、外部から混入した砂が多く観察されました。
報告№107-4530 報告№107-7004 | 分析№107-01164 分析№107-01206 | 107-01206 | 初期試験を実施した結果、計数汚染度がNAS級と油中の汚染粒子が非常に少なく清浄な状態にあることが確認されました。これは、濾過機が常設され、十分な濾過が実施されているためと考えられます。このような場合、摩耗粒子が発生していても除去されて、異常な摩耗状態であることを検出できない場合が考えられます。今後は、より正確に摩耗の進行状況を把握できるように、濾過機の入口と出口の箇所から採油を実施し、濾過効率を基に解析し、把握することを提案いたします。尚、および汚染状態を示す各データが良好の範囲にあり、潤滑油は継続使用可能と判断します。これらのことは、計数汚染度がNAS級と清浄であることSOAP／D-SOAPの鉄濃度が検出されなかったこと異常摩耗の早期発見パラメータであるフェログラフィーのIs値がのマイナス乗と良好の範囲にあること以上のことから判断しました。
報告№109-09136 報告№113-00463 | 分析№109-001160 分析№113-001912 | 113-001912 | 潤滑油および減速機は継続使用可能な状態にあると判断します。但し、将来的な摩耗進行の有無を確認するためにも傾向監視を継続することが有効です。また、SOAP-Tで新油と一致しないデータが確認されました。異種油の混入および油名の確認分析データから新油と一致しないデータが確認されたことから、異種油の混入または油名が違っている可能性があります。油は設備の条件にあった適正な性能のものを使用することが重要であるため、異種油の混入の有無、油名を再確認することを推奨します。定期的な分析前回観察された切削粒子は今回比較的少なかったものの、今後懸念される凝着摩耗の進行を監視するため、定期的に分析を実施することを推奨します。診断結果IRの結果、新油のIRスペクトルと一致しない箇所が確認されたことから、異種油の混入か油名の誤りが考えられます。粘度前回に比較して今回の粘度は、.mm/sからmm/sに低下していました。新油値.mm/sに比較して、粘度変化率は-.％で、当社推奨の管理限界値である±％以内であり、良好と判断します。水分前回に比較して今回の水分は、.ppmから.ppmに減少し、当社推奨の管理限界値の以下であり、良好と判断します。酸価・IR酸価劣化の進行度は、酸価およびIRの結果から総合的に判断します。前回に比較して今回の酸価は、.mgKOH/gから.mgKOH/gに低下していました。当社推奨の管理限界値の.mgKOH/gを超えているものの、IRの結果で油劣化の兆候を示すカルボン酸の吸収が確認されていないことから、油は劣化していないと判断します。但し、IRの結果、新油のIRスペクトルと一致しない箇所が確認されたことから、異種油の混入か油名の誤りが考えられます。は良好と判断します。計数汚染度前回に比較して今回の計数汚染度は、NAS級からNAS級にランク低下し、当社推奨の管理限界値NAS級以下であり、良好と判断します。重量汚染度前回に比較して今回の重量汚染度は、.mg/mlからmg/mlに増加しているものの、当社推奨の管理限界値mg/ml以下であり、良好と判断します。光学顕微鏡写真重量汚染度で濾過したフィルタ表面上の夾雑物を光学顕微鏡で観察した結果、金属片、鉄錆、砂等が観察されました。総合的に判断した結果、は許容範囲内にあり、機器は継続使用可能と判定しますが、摺動部の摩耗が認められたため、定期的に潤滑油分析を実施し、摩耗推移を監視することが有用と考えます。フェログラフィー【異常摩耗指数：Is値】Is値は異常摩耗の早期発見パラメータのつで、摩耗程度を定量化するために用います。今回のIs値はの乗と、低い値でした。但し、前回に比較してIs値の上昇が確認されたことから、Is値の上昇傾向および限界値到達予測を表に示しました。Is値が限界値に達するのは年月と推定されました。フェログラフィー【定性分析：摩耗粒子の摩耗形態観察】観察された代表的な粒子は、以下の通りでした。シビア粒子・潤滑状態がやや厳しい凝着摩耗により発生。金属潤滑部が局部的に油膜切れを起していると考えられます。シビア粒子は、摩擦面が将来的に異常摩耗へ進展する可能性を示唆しているため、傾向監視が必要と思われます。詳細は、別紙傾向監視が必要な摩耗粒子をご覧ください。Iカップリング発光分光分析【SOAP-T】検出された金属元素と、想定される発生箇所は、以下の通りです。鉄、銅、錫・ギヤ、軸受等リン、亜鉛、カルシウム、ナトリウム・外部混入異物SOAP-Tの結果、前回同様にリン、亜鉛が高い値で検出されました。リンと亜鉛は、添加剤成分として添加されていることがありますが、使用油である新日石タービンは、無添加油であることから、添加剤は含まれていません。このことから、添加剤の投与、異種油の混入、油名の誤り等が考えられます。銅を使用した箇所の溶出・摩耗銅が.ppm検出されました。銅を使用した箇所は、転がり軸受の保持器が考えられます。保持器であった場合、今後摩耗が進行することで転動体とのギャップが大きくなると共に振動が増大し、摩耗の進行につながることが懸念されます。その他の銅を使用した箇所の溶出・摩耗潤滑油系統内で銅を使用している箇所は、潤滑油冷却器の配管などが考えられます。この箇所で溶出・摩耗が発生する場合は以下のことが考えられます。潤滑油冷却器の配管で摩耗していた場合、配管取付け部に緩みが生じて配管が振動し、継手部が外れたり、亀裂が生じて冷却水の混入にいたる場合があります。亜鉛系添加剤の影響により、潤滑油冷却器の配管で溶出していた場合、ピンホールが発生して冷却水の混入に至る場合があります。今後、油劣化の進行や水分濃度が上昇することに注意が必要です。バックラッシ検出された鉄濃度を基にバックラッシ増加量の計算を行いました。ご提供いただいた減速機に関する情報から遊星歯車機構であることが分かりました。遊星歯車は、太陽歯車、内歯車、そして遊星歯車から構成されています。遊星歯車の個数は個ですので、遊星歯車と内歯車、遊星歯車と太陽歯車の接触点は合計で箇所となります。今回は、歯幅が不明でしたので歯幅をmmと仮定し、この部分のバックラッシを求めました。その結果、今回までの累計鉄濃度が、ギヤ歯面から、平均的に摩耗して発生していたと仮定した場合、バックラッシの増加量は以下の通りと推定されます。表バックラッシ増加量接触箇所 バックラッシ増加量上限値[μm] バックラッシ増加量[μm] 内歯車-遊星歯車 約. 遊星歯車-太陽歯車 . 約. バックラッシの初期値が不明であるため、増加量の上限値を適正なバックラッシの最大値と最小値の差としました。今回の推定されたバックラッシ増加量は上限値に比較して十分に小さい値であり、良好であると推定できます。
報告№109-09182 報告№109-09182 | 分析№109-001453 分析№109-001453 | 109-001453 | トライボ診断を実施し、汚染度、潤滑状態を確認する。潤滑状態分析の結果、観察された摩耗粒子には、正常な潤滑状態で発生するμm以下の鉄系摩耗粒子が支配的で、異常摩耗の早期発見パラメータであるフェログラフィーのIs値がのマイナス乗と良好の範囲にあることから、潤滑状態は正常な状態にあると判断します。計数汚染度はNAS級と当社推奨の管理限界値に到達していました。フィルタ表面の異物観察で鉄錆や砂等が多く観察されました。このことから、計数汚染度が高い要因は、外部混入異物の影響と考えられます。今後、これらの異物がバルブのスプール等の狭小な摺動部にくさびのようになって噛み込み、バルブの正常な動作に影響を与えることがあります。スプール状況によってはバルブが開閉せずに油圧の低下が発生するなど、動作障害につながることが考えられます。また、油中の汚染度がバルブ類の動作障害を発生しやすいNAS級にありますので、今後さらに摩耗が進行した場合、バルブ類の動作障害が多発する可能性が高くなります。予防策として、濾過を実施することを推奨します。
報告№109-09136 報告№111-00266 | 分析№109-001160 分析№111-001252 | 111-001252 | 潤滑油は継続使用可能な状態にあると判断します。粘度、全酸価、IR、RBOTの各データは良好でした。油の余寿命は、使用油の使用期間または使用時間が不明であったため、ご依頼の油の余寿命に関する検討は行えませんでした。ただし、分析の結果で新油値がminであったことから、使用期間を仮にヶ月間と仮定すれば余寿命は十二分にあると言えます。可能であれば、使用期間、あるいは使用時間の情報をご提供下さい。本試料油の添加剤は、一般に、タービン油に比較して極圧添加剤や摩耗防止剤などの濃度が高く、この影響でRBOT試験の結果が変動する傾向があります。そのため、ギヤ油の余寿命の評価をタービン油と同等の精度で得るには、RBOTの結果に加え、粘度、水分、全酸価、IRなどのデータを総合的に判断することが必要です。水分は良好でした。
報告№107-6026 報告№107-6558 | 分析№107-02108 分析№107-02083 | 107-02083 | トライボ診断を実施し、、汚染度、軸受の潤滑状態を確認する。今回の採油は、機器停止中にドレンバルブから実施しているため、油循環中に採油した場合に比較し、油中粒子の沈降の影響を受け、分析データが高濃度に出る可能性があります。今回の分析は以上のことを踏まえて結果を検討しました。分析の結果、計数汚染度がNAS級と当社推奨の管理限界値に到達していました。粒子分布を見るとμm以上の大型の粒子が多く、フィルタ写真で鉄錆、砂が多く観察されたことから、汚染度が高い原因は、外部から混入したと思われる異物の影響と考えられました。今回の採油がドレンバルブから機器停止中に採油を実施しているため、これらの異物は、ドレン配管内部に残留していた汚染物が検出された可能性が高く、異常な摩耗により発生した摩耗粒子ではないことが確認されました。以上のことから、本軸受は継続使用可能な状態にあると判断します。一方、SOAPの結果で油の添加剤成分であるリンが検出されました。使用油であるFBKタービンSHには、リンが含まれていないことから、異種油が混入したか、或いは、油名が間違っている可能性が考えられたため、ご確認下さい。尚、上述しましたように、今回の採油は停止中の採油であるため、循環中の採油に比較してデータが高目に出る可能性があります。これは、運転中の採油であったなら今回データより低い値になることが考えられます。次回採油は、粒子の沈降の影響を極力抑え、油中粒子が均一な分散状態に近い状態で採油が実施できるように、主機運転中、または停止直後に採油を実施されることを推奨します。
報告№109-09448 報告№111-00274 | 分析№109-002802 分析№111-001293 | 111-001293 | エンジン摺動部は継続使用可能な状態にあると判断します。但し、現状の運転には影響は非常に小さいものの、シリンダ内壁や軸受摺動面で摩耗の進行が懸念されるため、以下の対策を推奨します。定期的な分析摩耗の進行を監視するため、定期的に分析を実施し、摩耗の進行状況を確認することを推奨します。フェログラフィー異常摩耗の早期発見パラメータとして摩耗粒子を定量化して評価するフェログラフィーのIs値は、潤滑状態が正常なの乗でした。摩耗粒子の形態で比較的多く観察された粒子は、潤滑状態が正常な場合に発生する摩耗粒子でした。これらの摩耗粒子が観察された場合、潤滑部で発生している摩耗形態は、正常なマイルド摩耗であることが分かります。Iカップリング発光分光分析供試のディーゼルエンジン油を分析した結果、検出された金属元素は、SOAP-Tの結果表に示すように、鉄、ニッケル、錫、リン、亜鉛、カルシウム、アルミニウム、ケイ素、ナトリウム、マグネシウムが検出されました。これらの検出された金属元素から発生箇所を推定すると鉄、ニッケル、錫・エンジン部品カルシウム、マグネシウム・オイル添加剤リン、亜鉛、アルミニウム、ケイ素、ナトリウム・外部混入異物であると思われます。このうち、機械部品が摩耗したと思われる元素はのグループです。メタルの摩耗程度SOAP-Tの結果、メインメタルやクランクメタルの主成分である錫がppm検出されました。この錫濃度と号機で計算した摩耗面積からメタルの摩耗程度を確認しました。確認方法は、下式およびの通りです。錫の摩耗体積＝錫濃度×-×油量×.×÷錫密度・＝×-××.×÷.＝.平均的な摩耗深さ＝摩耗体積÷摩耗面積×・＝.÷×＝.計算の結果、摩耗深さは.μm摩耗しています。一般的にホワイトメタルのオーバーレイ厚さは、薄くてもμm程度はありますので、これに比較して十分に小さく、良好な状態にあると考えられます。但し、当該ディーゼルエンジンは、潤滑油をタンク容量Lに対して、月平均Lの潤滑油を補給しているとの情報がございますので、直近の更油日をお知らせ下さい。錫濃度を補正して再計算いたします。尚、観察された摩耗形態がマイルド摩耗が支配的であるため可能性としては低いと思われますが、仮にクランクメタルの上メタル個に摩耗が集中したとすると、摩耗深さはμmとなります。オーバーレイの厚さをμm程度とすると、オーバーレイは既に摩耗していることになります。粒度分布粒度分布は.～.μmの範囲にあり、.μmにピークが確認されました。分析結果粒度分布粒度分布は.～.μmの範囲にあり、.μmにピークが確認されました。機器の潤滑状態摩耗粒子の形態観察の結果、潤滑状態が正常な場合に発生する摩耗粒子が比較的多く観察されました。SOAP-TSOAP-Tの結果、鉄、ニッケル、錫、油の添加剤成分であるカルシウム、マグネシウム、外部から混入したと思われる亜鉛、アルミニウム、ケイ素が検出されました。SOAP-TSOAP-Tの結果、鉄、錫、油の添加剤成分であるカルシウム、外部から混入したと思われるリン、ナトリウムが検出されました。フェログラフィー異常摩耗の早期発見パラメータであるIs値がの乗と良好の範囲にあり、潤滑状態は正常と判断します。
報告№107-0366 報告№111-00422 | 分析№107-01900 分析№111-001991 | 111-001991 | 濾過前の試料油を分析した結果、前回同様にD－SOAPで油の添加剤成分であるバリウムが検出されました。D－SOAPでバリウムが検出されたことから、油の添加剤成分の析出によるスラッジが発生しているものと思われます。スラッジの影響により油膜形成に影響と及ぼす場合もあります。これらの障害発生に対する弊害を勘案の上、可能であれば濾過を推奨します。尚、更油によりRBOTが前回に比較してmin上昇していますので、今後は今回のRBOT値によりデータ管理を行います。
報告№104-0300 報告№104-0300 | 分析№104-02218 分析№104-02220 | 104-02220 | 分析の結果、μm未満のマイクロフレーキングが確認されているものの、前回に比較して減少傾向を示しており、ベアリングは継続使用可能な範囲にあると判断します。計数汚染度は当社推奨の管理限界値を超えていました。計数汚染度はNAS級以上と当社推奨の管理限界値のNAS級を超えていました。重量汚染度はmg/mlでした。重量汚染度はmg/mlでした。機器の潤滑状態分析の結果、μm未満のマイクロフレーキングが確認されているものの、前回に比較して減少傾向を示しており、ベアリングは継続使用可能な範囲にあると判断します。SOAPの結果、摩耗により発生した鉄が検出されました。SOAPの結果、軸受軌道面の摩耗により発生した鉄が検出されました。D－SOAPの結果、鉄が検出されました。D－SOAPの結果、摩耗により発生した鉄が検出されました。フェログラフィーの結果、継続使用可能な状態にあると判断します。フェログラフィーの結果、μm未満のマイクロフレーキングが確認されているものの、前回に比較して減少傾向を示しており、ベアリングは継続使用可能な範囲にあると判断します。
報告№109-09136 報告№110-00021 | 分析№109-001160 分析№110-000070 | 110-000070 | ・摩耗状態前回同様にSOAP／D－SOAPの結果、潤滑油中からは摩耗により発生した鉄が検出されました。検出されたこれらの金属は、粒子観察の結果から転がり接触などが繰り返えされて発生する疲労摩耗粒子、フレッティングにより発生する赤錆でした。これらのことから、潤滑部では疲労摩耗フレッティング摩耗が混在して発生していることが分かりました。本軸受は、転がり軸受寿命の指標としている摩耗粒子が観察されなかったことから、フレーキングの発生は確認されていないものの、異常摩耗の早期発見パラメータであるフェログラフィーのIs値がの乗と高い範囲にあり、潤滑状態は厳しい状態にあると思われます。フレッティングは、軸と内輪内面軸受箱と外輪外面軌道輪と転動体の箇所で発生する可能性があります。フレッティング粒子は酸化して硬いため、軸受軌道面に噛み込んだ場合は、その傷が疲労剥離の起点となり、フレーキングへと進展することが想定されます。・汚染度前回に比較して計数汚染度はNAS級からNAS級にランク増加し、当社推奨の管理限界値に到達していました。・粘度、水分、全酸価、IRの各データは良好でした。結論軸受および潤滑油は継続使用可能な状態にあるものの、以下の対策が必要です。今後、疲労摩耗等の進行を監視するため、定期的に分析を実施し、摩耗の進行状況を確認することを推奨します。次回採油時期は、理論的に求めると最短で約時間となります。この時間は、油中汚染物が均一になるために必要とする時間であり、この時間を経過すれば、再分析の結果から潤滑状態の傾向を確認することが可能となります。理論時間を参考に次回採油時期を検討されることを推奨します。尚、採油箇所などの条件を変更した場合、分析データが変動することがあります。今後は、摩耗量の傾向監視を実施するため、採油箇所などの採油条件を同一にすることを併せて推奨します。
報告№108-0411 報告№110-00413 | 分析№108-02744 分析№110-001897 | 110-001897 | 軸受は継続使用可能な状態にあると判断します。分析結果計数汚染度は良好と判断します。計数汚染度計数汚染度はNAS級と当社推奨の管理限界値のNAS級以内にあり、良好と判断します。重量汚染度はmg/mlでした。機器の潤滑状態フェログラフィーの結果、フレッティングにより発生した赤錆が比較的多く観察されました。SOAPSOAPの結果、摩耗により発生する鉄、油の添加剤成分であるリンが検出されました。D－SOAPD－SOAPの結果、摩耗により発生する鉄および銅、油の添加剤成分であるリンが検出されました。フェログラフィー異常摩耗の早期発見パラメータであるフェログラフィーのIs値がの乗とやや高く、摩耗粒子の形態観察の結果、フレッティングにより発生した赤錆が比較的多く観察されました。
報告№109-09136 報告№114-00264 | 分析№109-001160 分析№114-000957 | 114-000957 | 分析の結果、、汚染状態は共に良好の範囲にあることから、潤滑油は継続使用可能な状態にあると判断します。軸受は継続使用可能な状態にあると判断します。但し、SOAP/D-SOAPの鉄濃度が比較的高い値で検出されていることから、以下の対策を推奨します。定期的な分析今後の進行が懸念される摩耗の推移を監視するため、定期的な分析実施を推奨します。分析結果異常摩耗の早期発見のパラメータであるフェログラフィーのIs値は、レベルとやや高い値です。また、潤滑部の摩耗が認められたため、定期的に潤滑油分析を実施し、摩耗推移を監視することが有用と考えます。フェログラフィーで観察された代表的な粒子は、以下の通りです。正常な摩耗粒子・潤滑状態が正常なマイルド摩耗により発生。SOAP/D-SOAPの結果、鉄が比較的高い値で検出されていることから、軸受軌道面で摩耗が発生していると推定されます。亜鉛がSOAPでppm、D-SOAPで検出されていることから、亜鉛を使用した箇所の溶出・摩耗が発生していると考えられます。発生箇所が亜鉛メッキされた部品であった場合、耐食性が低下して腐食に進展することが懸念されます。計数汚染度、重量汚染度は共に良好です。粘度、水分、酸価、IRの各データは良好です。
報告№108-8024 報告№108-8024 | 分析№108-03429 分析№108-03429 | 108-03429 | 分析の結果、摩耗粒子の観察から本試料油中で発生している摩耗形態は、潤滑状態が正常なマイルド摩耗であることが確認されました。マイルド摩耗は、機械が正常な摩耗をしている場合に発生する、いわゆる正常摩耗です。この状態は、金属がマイルドに擦られることにより金属表面に摩耗が極めて少ない特殊な表面層が形成され、摩擦表面が平滑な状態となります。この状態が安定である限り摩耗状態は正常であり発生する摩耗粒子は少ないことが分かっています。一方、潤滑油の基本性状の粘度および、特性低下を知るパラメータである全塩基価、有機物・有機化合物、酸化安定度は、各データとも良好な範囲内にあり、特性低下は認められなかったことからこの油は継続使用可能と判断します。特性低下全ての項目が良好な範囲にあったことから特性低下は認められず良好と判断します。粘度は良好と判断します。粘度はmm/sと新油値mm/sに比較して、粘度変化率は-％で、当社推奨の管理限界値である±％以内にあり、良好と判断します。全塩基価は良好と判断します。全塩基価はmgKOH/gと新油値mgKOH/g以内に比較して低いものの、良好と判断します。有機物・有機化合物の結果、良好と判断します。有機物・有機化合物の結果、油劣化の兆候を示すカルボン酸の吸収が確認されていないことから、良好と判断します。酸化安定度の結果、良好と判断します。酸化安定度はminと当社推奨の管理限界値のmin以上であり、良好と判断します。色相は新油に比較して大きな値になっています。色相はL.と新油値のLに比較して大きな値になっています。汚染は良好と判断します。水分は良好と判断します。水分はと当社推奨の管理限界値の以下であり、良好と判断します。汚染粒子数はNAS級と清浄です。汚染粒子数はNAS級と清浄です。汚染物重量は.mg/mlとなっています。汚染物重量は.mg/mlとなっています。摩耗摩耗は正常と判断します。摩耗粒子の結果は良好です。異常摩耗の早期発見パラメータであるフェログラフィーのIs値がのマイナス乗と良好の範囲にあり、潤滑状態は正常と判断します。金属濃度SOAPの結果、鉛および錫が検出されています。金属濃度SOAPの結果、鉛、錫、油の添加剤成分であるリン、亜鉛、カルシウム、ホウ素、マグネシウム、外部から混入したと思われるアルミニウムが検出されています。金属濃度酸溶解法の結果は良好です。金属濃度酸溶解法の結果、油の添加剤成分であるカルシウム、外部から混入したと思われるナトリウムが検出されています。
報告№109-09136 報告№112-00363 | 分析№109-001160 分析№112-001496 | 112-001496 | 更油からの経過日数をもとに潤滑油の余寿命を評価したところ、潤滑油は定検までのヶ月間は使用可能と判断できました。次回定検時に更油を実施しない場合は、酸化安定度を知るための分析を実施し、余寿命を確認することを推奨します。酸化安定度はminであり、当社推奨の管理限界値のmin以上であることから、良好と判断します。
報告№109-09136 報告№113-00211 | 分析№109-001160 分析№113-000800 | 113-000800_date131004 | 潤滑油の劣化はないものの、油中の汚染度が非常に高い値でした。汚染度が高い要因は、採油条件の影響と、鉄が高濃度で検出されていることから、摩耗粒子の発生による影響が考えられます。異物の影響で将来的に摩耗が進行する懸念がありますので、に示す対策を推奨します。軸受現時点での軸受は直ちに異常な状態にはならないと思われますが、D-SOAPの分析結果で鉄がppmと高濃度で検出されました。又、同時にクロムも検出されています。一般にクロムはベアリング鋼に含有される金属で、これが検出された場合は、ベアリングの転動・軌道面に何らかの異常の兆候が認められることがあります。振動による監視が可能であれば振動の監視を強化し、ベアリング交換を計画するとともに、再分析により傾向監視の強化を推奨します。今回の分析結果には軸受が損傷した場合に発生するフレーキング粒子が観察されていないことから、現状は問題ないと思われます。但し、摩耗は確実に進展すると推定されますので、定期的な分析により今後の摩耗進行の有無を確認することを推奨します。更油油中の汚染度が高いことから、摩耗粒子や異物等が軸受軌道面に噛み込むことによる摩耗の進行が懸念されるため、更油を推奨します。また、油槽内には汚染物が残留している可能性があるため、油槽内を清掃し、更油する新油もNAS級程度の清浄な潤滑油を更油することを推奨します。定期的な分析摩耗粒子の形態観察で、切削摩耗、疲労摩耗、凝着摩耗が観察されたことから、今後の摩耗進行を監視するため、定期的に分析を実施することを推奨します。シリコン系のグリースや添加剤の確認シリコン系の添加剤やグリースを使用している箇所があるかについてご確認下さい。詳細はを参照下さい。オイルリングの確認D－SOAPで銅が比較的高い濃度で検出されていることから、オイルリングの摩耗が懸念されるため、状態を確認することを推奨します。詳細はを参照下さい。最適な採油方法本試料油は、機器停止中に軸受箱排油口から採油されているため、分析データが高濃度に出ていると推定されます。正確なデータによる診断を行うためにも、今後の採油は、極力運転中もしくは停止直後の油槽中層部から実施されることを推奨します。はフェログラフィーおよびSOAP／D-SOAPの結果から総合的に判断した結果、継続使用は可能ですが、今後の機器の機能を確認するためにも傾向管理が有用と考えます。フェログラフィー【定量分析：Is値】Is値は異常摩耗の早期発見パラメータのつで、摩耗程度を定量化するために用います。今回のIs値はの乗と、高い値でした。フェログラフィー【定性分析：摩耗粒子および摩耗形態観察】分析結果から観察された代表的な粒子は、以下の通りでした。切削粒子・異物や金属表面の微小突起による切削摩耗により発生。疲労摩耗粒子・繰返し応力を受けて発生。黒錆・潤滑状態がやや厳しい凝着摩耗により発生。金属接触が厳しく、且つ、高い摩擦熱が発生していると考えられます。観察された摩耗粒子の中でも切削粒子、黒錆は、将来的な摩耗の進行に繋がる可能性を示唆しているため、傾向監視が必要と思われます。摩耗形態の中でも切削摩耗は摩耗進行速度が速く、転がり軸受でこの摩耗形態が発生した場合には寿命が分の程度に低下することも知られており、切削摩耗により生じた軌道面の損傷が起点となって転がり軸受の寿命となるフレーキングに進展することから傾向監視による経過監視が必要です。切削摩耗の発生原因となる混入異物が残留している場合、この異物により切削摩耗が継続して発生する可能性があります。黒錆は凝着摩耗に分類されます。この摩耗粒子は、軸受軌道面で凝着、破断を繰り返し、この過程で生じる移着粒子が成長して摩耗粒子となります。そのため、軸受軌道面では局部的に油膜切れが発生していることを示しています。この状態が継続した場合、摩耗粒子のサイズは徐々に大型化していき、設備の損傷に至る場合がありますので、傾向監視が必要です。Iカップリング発光分光分析【SOAP／D-SOAP】検出された金属元素から発生箇所を推定すると、以下の通りでした。鉄、鉛、銅、クロム、錫、亜鉛・軸受等リン、カルシウム、バリウム、アルミニウム、ケイ素、ナトリウム、マグネシウム・外部混入異物ケイ素の検出ケイ素がppm検出されました。一般に、潤滑油中からケイ素が検出された場合の原因として、油の消泡剤として使用されるシリコン系の添加剤が検出されるフェログラフィーおよびフィルタ表面の異物観察で砂が多く観察され、これが検出されるシリコングリースをシール部に塗布している場合、このシリコングリースが潤滑油に混入して検出されるなどが挙げられますが、今回検出が比較的高濃度であることからの可能性が考えられます。については、分析結果では確認することが出来ませんので、これに関する情報があれば提供をお願いします。銅の摩耗SOAP/D-SOAPで銅が比較的高い値でした。銅を使用した箇所は、オイルリングの摩耗が考えられます。オイルリングが摩耗していた場合、潤滑油の適正なかきあげに影響が生じ、軸受軌道面の油膜切れ発生原因となることから注意が必要です。計数汚染度はNAS級以上と当社推奨の管理限界値を超えていました。フィルタ表面の異物観察で金属片、鉄錆、砂等が観察されたことから、汚染度が高い要因は、摩耗と外部混入異物の影響と思われます。粘度、水分、全酸価、IR、RBOTの各データは、良好でした。尚、別紙RBOTの減少傾向から油の余寿命を求めた結果、本試料油は直近の更油から起算して年月まで使用可能であることが分かります。
報告№109-09136 報告№111-00222 | 分析№109-001160 分析№111-001118 | 111-001118_date110825 | 歯車の摩耗減速機の使用期間を設置時から今回の採油時までと仮定すれば、油中金属元素濃度から試算したバックラッシ増加量の値から、減速機は継続使用可能な状態にあると考えられます。油の汚染分析データは、油の汚染度が高いことを示していますが、これまで累積している汚染物を含んでいるため高濃度となっていると思われます。油の性状油の物理性状を示すデータは良好な範囲にあり、潤滑油は継続使用可能と判断します。対策定期的な分析凝着摩耗の進行を監視するため、定期的に分析を実施し、摩耗の進行状況を確認することを推奨します。今回の分析から、本機器に関しては油中金属元素濃度から算出されるバックラッシ増加量をパラメータとして摩耗の進行状況を把握することが可能と思われます。最適な採油方法本試料油は、機器停止中に給油口から採油されています。機器が停止している状態では、別紙油粒子の沈降の影響に示すように油槽内で撹拌がなくなり固形物が沈降するため、油中汚染度は低くなると推定されます。今後の採油は、極力運転中もしくは停止直後の油槽中層部から実施されることを推奨します。フェログラフィー異常摩耗の早期発見パラメータとして摩耗粒子を定量化して評価するフェログラフィーのIs値は、潤滑状態が厳しいの乗でした。摩耗粒子の形態で比較的多く観察された粒子は、潤滑状態が正常な場合に発生する摩耗粒子、金属潤滑部が局部的に油膜切れを起して発生するシビア粒子等でした。これらの摩耗粒子が観察された場合、潤滑部で発生している摩耗形態は、正常なマイルド摩耗と潤滑状態がやや厳しい凝着摩耗であることが分かります。バックラッシご提供いただいた減速機に関する情報からハスバ歯車の組み合わせの段減速機構であることが分かりました。この歯車の構成から接触点は合計で箇所となります。累積稼働時間が不明であることから、図面記載の日付から使用したと仮定し、ギヤのバックラッシの増加量を求めました。その結果、バックラッシの増加量はヶ月間でμmと推定されました。バックラッシ増加分の上限値は、メーカにより差異はあるものの、当社の推奨するバックラッシは、一般に推奨されるμmを管理目安にしています。この値に比較して十分に小さい値です。Iカップリング発光分光分析供試のギヤ油を分析した結果、検出された金属元素は、SOAPの結果表に示すように、鉄、鉛、銅、錫、リン、亜鉛、カルシウム、アルミニウム、ケイ素、ナトリウム、マグネシウムが検出されました。これらの検出された金属元素から発生箇所を推定すると鉄、鉛、銅、錫・ギヤ・軸受等リン・オイル添加剤亜鉛、カルシウム、アルミニウム、ケイ素、ナトリウム、マグネシウム・外部混入異物であると思われます。このうち、機械部品が摩耗したと思われる元素はのグループです。計数汚染度は当社推奨の管理限界値を超えていました。D－SOAPで油の添加剤成分であるリンが検出され、フィルタ表面の異物観察で金属片、鉄錆、砂等が観察されたことから、汚染度が高い要因は、摩耗とスラッジ、そして外部混入異物の影響と思われます。粘度、水分、全酸価、IRの各データは良好でした。
報告№109-09136 報告№112-00660 | 分析№109-001160 分析№112-003047 | 112-003047_date130313 | 潤滑油の劣化は確認されず、汚染度は良好な範囲にあることから、継続使用可能な状態にあると判断します。軸受微振動により発生するフレッティング摩耗が見られました。フレッティングにより発生した赤錆は、μm以下の微小な粒子が支配的であり、直ちに影響はないことから、摩耗は正常と判断できます。以上より、軸受は継続使用可能な状態にあると判断します。定期的な分析および分析周期の検討定期的に分析を実施することにより、データの微小な変化から異常の兆候を早期に発見することが可能となります。今後、寿命予測を行うには、今回データを含め少なくとも回の分析データが必要となります。当該機は、年間稼働率が低いことから、採油の機会を検討するのは難しいところがありますが、あと最低でも回分析を実施し、寿命予測を行うと共に分析周期を検討することを推奨します。軸受の摩耗状態フェログラフィーおよびSOAP-Tのデータから総合的に解析した結果、軸受は健全であり、継続使用可能と評価できますが、引続き軸受の機能が保持されていることを確認するためにも、潤滑油診断による傾向管理が有用と考えます。フェログラフィー【定量分析：Is値】Is値は異常摩耗の早期発見パラメータのつで、摩耗程度を定量化するために用います。今回のIs値はの乗と低い値でした。フェログラフィー【定性分析：摩耗粒子および摩耗形態観察】分析結果から比較的多く観察された摩耗粒子は、以下の通りでした。赤錆・フレッティングにより発生。フリクションポリマ・局部的に高圧・高温となる場合に発生。観察された摩耗粒子の中でも赤錆は、将来的な摩耗の進行に繋がる可能性を示唆しているため、傾向監視が必要と思われます。フレッティングの発生要因は、鉄系材料が接合および勘合されたりする部分から発生します。フレッティングによる赤錆が少量発生しても直ちに異常ではありませんが、場合によっては、発生した赤錆が軸受摺動面に噛み込み、摩耗を進行させる場合があります。Iカップリング発光分光分析【SOAP-T】検出された金属元素から、摩耗粒子の発生箇所は、以下のように推定できました。鉄、鉛、錫・軸受等カルシウム、ナトリウム・外部混入異物軸受の摩耗SOAP-Tで錫が検出されたことから、軸受の摩耗が発生していると推定されました。分析結果から軸受メタルの摩耗深さをSOAP-Tの結果で得られている錫濃度と油量Lから計算しました。当社の経験からメタル面積の約分の程度が摩耗したと仮定しました。当社の知見、および今回検出された錫濃度等の情報から軸受の摩耗深さを計算した結果、軸受表面の平均的な摩耗深さは.μmとなり、メタルの表面粗さを軸受表面の一般的な粗さであるμmと仮定すると、摩耗は軽微であり、継続使用可能な状態にあると推定されます。は良好と判断します。計数汚染度計数汚染度は、NAS級と当社推奨の管理限界値NAS級以下であり、良好と判断します。重量汚染度は、.mg/mlと当社推奨の管理限界値mg/ml以下であり、良好と判断します。光学顕微鏡写真供試油を濾過したフィルタ表面上の夾雑物を光学顕微鏡で観察した結果、鉄錆、砂等が観察されました。は良好と判断します。粘度新油に対する粘度変化率は-％でした。これは、当社推奨の管理限界値である±％以内であり、良好と判断します。水分は、ppmと当社推奨の管理限界値の以下であり、良好と判断します。酸価は、.mgKOH/gと新油値.mgKOH/gに比較して高いものの、IRで油劣化の兆候を示すカルボン酸の吸収ピークが確認されていないことから、良好と判断します。IRIRチャートの結果、新油と使用油のスペクトルパターンはほぼ一致し、また、油劣化の兆候を示すカルボン酸の吸収ピークが確認されていないことから、良好と判断します。
報告№106-0034 報告№106-0034 | 分析№106-00163 分析№106-00163 | 106-00163 | 経緯お客様からご提供いただいた経緯に関する情報は以下の通りです。・減速機の交換時期を見極めると共に、毎年実施している更油を延伸化したい。目的トライボ診断にて、油劣化状況、汚染状態、ギヤおよび軸受の劣化状態を把握し、更油の必要性および減速機取替えの必要性を検討することを目的としました。考察【油の劣化状態と更油の必要性】採油が潤滑状態の全体を代表するような状態で行われたとすれば、現在のところ、水分がppmとやや高く、錆発生の可能性が考えられることと、計数汚染度がNAS級以上、重量汚染度がmg/mlとやや高い値であったことを除けば、更油の判断をする項目である粘度、全酸価、IRは良好であり更油の必要はないと判断出来ます。水分濃度が若干高く、また汚染度がやや高いため、今後は定期的な分析により傾向監視を推奨します。【ギヤおよび軸受の劣化状況】今回は減速機のタイプや構造などの情報がないため減速機取替えの必要性について検討することはできませんでしたが、油中の摩耗粒子から異常摩耗の早期発見パラメータを求めるフェログラフィーのIs値がの乗とやや高く、金属接触が厳しい場合に発生する摩耗粒子とギヤ或いは転がり軸受など、点接触で潤滑する機械要素に特徴的なマイクロフレーキングと呼ぶμm前後から数μmの粒子が多く見られたことから、ギヤ歯面またはベアリングでは微小な摩耗が発生していることが確認されました。現在のところギヤや軸受の寿命を示す摩耗粒子は確認されていないことから、継続使用可能と判断できますが、今後、さらに摩耗が進行することが懸念されました。【減速機取替えの必要性】減速機の取替をより正確に検討するには、減速機のタイプ、構造が確認できる図面、ギヤ形式、歯形、モジュール、歯幅、歯数、回転数などの情報が必要です。次回は是非ご提供ください。尚、今回の分析結果からギヤ歯面および軸受の摩耗の発生を示す摩耗粒子が確認されており、ヶ月後に再度分析を実施し、摩耗の進行状況を確認することを推奨します。
報告№109-09136 | 分析№109-001160 | 113-002324 | 対象設備は継続使用可能な状態にあると判断します。但し、水分濃度が高く、SOAP-Tでカルシウムが非常に高い値で検出されました。カルシウム化合物が多量に生成されていると考えられます。このカルシウム化合物はメタル等の摺動面に噛み込み切削摩耗をさせます。本試料はカルシウム固形分が桁オーダーと高濃度であることから、切削摩耗が高い確率で発生することが懸念されます。そのため、以下の対策を推奨します。至急更油および次回点検でピストンリング、シリンダライナの点検水分の影響により金属表面で腐食摩耗が発生し、発生した鉄錆等の粒子が潤滑部に噛み込み、摩耗が進行することが懸念されます。また、当該機の油中からカルシウム化合物が非常に高い濃度で検出されたため、この化合物がコンロッドメタルやクランクメタルの摩耗を促進させる懸念があることから、至急更油を推奨します。また、化合物発生の原因は、ピストンリング、シリンダライナの摩耗によって燃焼ガスのシール性が低下し、燃焼ガス中の硫黄分と油中のカルシウム添加剤が反応するためと考えられます。そのため、次回点検ではピストンリング、シリンダライナの摩耗状態の点検を推奨します。定期的な分析今後の摩耗推移を監視するため、定期的な分析実施を推奨します。異常摩耗の早期発見のパラメータであるIs値は、レベルとやや高い値でした。また、潤滑部の摩耗が認められたため、定期的に潤滑油分析を実施し、摩耗推移を監視することが有用と考えます。フェログラフィーで比較的多く観察された粒子は、以下の通りです。正常な摩耗粒子・潤滑状態が正常なマイルド摩耗により発生。シビア粒子・潤滑状態がやや厳しい凝着摩耗により発生。極微小領域で油膜切れが発生したことを示します。黒錆・潤滑状態がやや厳しい凝着摩耗により発生。局部的な厳しい金属接触と高い摩擦熱が発生していたことを示します。シビア粒子、黒錆は、摩擦面が将来的に異常摩耗へ進展する可能性を示唆しているため、傾向監視が有用と思われます。詳細は、別紙傾向監視が必要な摩耗粒子をご覧ください。コンロッドメタル、クランクメタルの摩耗SOAP-Tでメタルの主成分である錫が、鉛がppm、銅が検出されたことから、コンロッドメタル、クランクメタルが局部的に摩耗していると推定されました。検出されたメタル成分は、現時点では低濃度であることから継続使用に支障がない範囲であると判断しますが、今後、摩耗が進行し異常摩耗に進展することを防止するため、傾向分析による摩耗推移の監視が有用です。詳細は、別紙コンロッドメタル・クランクメタルの摩耗をご覧ください。固形カルシウム化合物の生成SOAP-Tでカルシウムが.検出されました。この固形カルシウムは、潤滑油に混入した燃焼ガス中の酸成分がカルシウム添加剤と中和反応して生成される比較的硬い化合物のため、摺動面に噛み込み、切削摩耗が進行することが懸念されます。詳細は、別紙固形カルシウム化合物の生成をご覧ください。粘度、酸価、塩基価の各データは良好です。水分はppmと当社推奨の管理限界値を超えていました。今後、水分の影響でエンジン内部に錆が発生し、その影響で摩耗が発生する懸念があります。
報告№107-0366 報告№110-00803 | 分析№107-01900 分析№110-003805 | 110-003805 | 濾過前の試料油を分析した結果、異常摩耗の早期発見パラメータであるフェログラフィーのIs値が前回同様にの乗とやや不良領域にありました。摩耗粒子の形態観察で潤滑状態が正常な場合に発生する摩耗粒子、金属潤滑部が局部的に油膜切れを起して発生するシビア粒子、金属接触が厳しく、且つ、摩擦熱が高い場合に発生する黒錆が比較的多く観察されました。前回に比較して計数汚染度はNAS級からNAS級にランク増加し、処置領域にありました。さらに、重量汚染度はmg/mlから.mg/mlに減少しているものの、やや不良領域にありました。前回に比較してD－SOAPで鉄がppmからppmに増加していました。主にサーボシリンダ内壁やポンプ内部で摩耗が発生している可能性が考えられます。今後、バルブ類の動作障害やフィルタの目詰まり等が発生することが懸念されます。これらの障害発生に対する弊害を勘案の上、至急濾過を推奨します。
報告№108-0411 報告№110-00263 | 分析№108-02745 分析№110-001039 | 110-001039_20100915 | ・摩耗状態SOAP／D－SOAPの結果、潤滑油中からは摩耗により発生した鉄、銅が検出されました。粒子の観察結果から、繰り返し応力を受けて発生する疲労摩耗粒子が観察されたことから、潤滑部では、疲労による疲労摩耗が発生していることが分かりました。転がり軸受寿命の指標としている摩耗粒子が観察されなかったことから、フレーキングの発生はないものの、異常摩耗の早期発見パラメータであるフェログラフィーのIs値は、の乗とやや高い範囲にあることから、疲労摩耗が進行しつつあることが分かりました。また、観察された摩耗粒子は比較的大きいサイズであることから、剥離痕が起点となってフレーキングに進展することが懸念されました。・汚染度計数汚染度がNAS級とやや高い値でした。フィルタ表面の異物観察で金属片、鉄錆等が観察されたことから、汚染度が高い要因は、摩耗と外部混入異物の影響と思われます。結論軸受は継続使用可能な状態にあるものの、以下の対策が必要です。今後、疲労摩耗の進行を監視するため、定期的に分析を実施し、摩耗の進行状況を確認することを推奨します。計数汚染度はやや高い値でした。計数汚染度計数汚染度はNAS級と当社推奨の管理限界値のNAS級以内にあるものの、やや高い値でした。重量汚染度はmg/mlでした。機器の潤滑状態フェログラフィーの結果、繰り返し応力を受けて発生する～μmサイズの疲労摩耗粒子が比較的多く観察されました。SOAPSOAPの結果、摩耗により発生する鉄および銅、油の添加剤成分であるリンが検出されました。D－SOAPD－SOAPの結果、摩耗により発生する鉄および銅、油の添加剤成分であるリンが検出されました。フェログラフィーフェログラフィーの結果、異常摩耗の早期発見パラメータであるIs値がの乗とやや高い範囲にあり、摩耗粒子の形態観察の結果、繰り返し応力を受けて発生する～μmサイズの疲労摩耗粒子が比較的多く観察されました。
報告№109-09136 報告№111-00266 | 分析№109-001160 分析№111-001260 | 111-001260 | 潤滑油は継続使用可能な状態にあると判断します。粘度、全酸価、IR、RBOTの各データは良好でした。油の余寿命は、使用油の使用期間または使用時間が不明であったため、ご依頼の油の余寿命に関する検討は行えませんでした。ただし、分析の結果で新油値がminであったことから、使用期間を仮にヶ月間と仮定すれば余寿命は十二分にあると言えます。可能であれば、使用期間、あるいは使用時間の情報をご提供下さい。本試料油の添加剤は、一般に、タービン油に比較して極圧添加剤や摩耗防止剤などの濃度が高く、この影響でRBOT試験の結果が変動する傾向があります。そのため、ギヤ油の余寿命の評価をタービン油と同等の精度で得るには、RBOTの結果に加え、粘度、水分、全酸価、IRなどのデータを総合的に判断することが必要です。水分は良好でした。
報告№109-09136 報告№111-00313 | 分析№109-001160 分析№111-001470 | 111-001470 | 潤滑油および軸受は継続使用可能な状態にあると判断します。但し、外部から混入したと思われる鉄錆、砂等が観察されたことから、以下の対策を推奨します。定期的な分析油中の汚染度が高いことから、観察された異物等が軸受摺動面に噛み込み摩耗が進行することが懸念されるため、ヶ月後に再分析を実施し、汚染度および摩耗の進行状況を確認することを推奨します。最適な採油方法本試料油は、機器停止中に下部ドレンから採油されています。機器が停止している状態では、別紙油粒子の沈降の影響に示すように油槽内で撹拌がなくなり固形物が沈降するため、油中汚染度は高くなると推定されます。今後の採油は、極力運転中もしくは停止直後の油槽中層部から実施されることを推奨します。フェログラフィー異常摩耗の早期発見パラメータとして摩耗粒子を定量化して評価するフェログラフィーのIs値は、潤滑状態が正常なの乗でした。Iカップリング発光分光分析供試のタービン油を分析した結果、検出された金属元素は、SOAPの結果表に示すように、鉄、鉛、錫、カルシウム、バリウム、ナトリウムが検出されました。これらの検出された金属元素から発生箇所を推定すると鉄、鉛、錫・軸受等カルシウム、バリウム、ナトリウム・外部混入異物であると思われます。このうち、機械部品が摩耗したと思われる元素はのグループです。計数汚染度、重量汚染度は共に良好でした。但し、フィルタ表面の異物観察で鉄錆、砂等が観察されたことから、汚染度が高い要因は、摩耗と外部混入異物の影響と思われます。
報告№106-4567 報告№106-4567 | 分析№106-02026 分析№106-02026 | 106-02026 | 分析の結果、摩耗粒子形態観察でフレッティングにより発生する赤錆が多く観察されたものの、現在のところ、転がり軸受およびギヤは継続使用可能と判断します。但し、外輪とベアリングケースの間で摩耗が発生している場合、その摩耗が進行すると振動が増大し、疲労摩耗を進行させることが懸念されるため、ヶ月毎の傾向分析を回継続し、摩耗の進行状況を確認することを推奨する。これらのことは、異常摩耗の早期発見パラメータであるフェログラフィーのIs値がと良好の範囲にあるものの、摩耗粒子形態観察の結果、フレッティングにより発生する赤錆が多く観察されたこと以上のことから判断しました。トライボ診断では、バックラッシの増加量を分析結果から計算できますので、構造が確認できる図面、ギヤの形式、歯形、モジュール、歯数、回転数、増速比、歯幅をお知らせ下さい。計算結果をご報告いたします。は良好と判断します。粘度は良好と判断します。粘度はmm/sと新油値mm/sに比較して、粘度変化率は-％で、当社推奨の管理限界値である±％以内にあり、良好と判断します。水分は良好と判断します。水分はppmと当社推奨の管理限界値の以下であり、良好と判断します。全酸価は良好と判断します。全酸価は.mgKOH/gと新油値.mgKOH/g以内にあり、良好と判断します。IRの結果、良好と判断します。IRの結果、油劣化の兆候を示すカルボン酸の吸収が確認されていないことから、良好と判断します。RBOTの結果、良好と判断します。RBOTはminと当社推奨の管理限界値のmin以上であり、良好と判断します。計数汚染度は良好と判断します。計数汚染度は良好と判断します。計数汚染度はNAS級と当社推奨の管理限界値のNAS級以内であり、良好と判断します。重量汚染度は.mg/mlでした。重量汚染度は.mg/mlでした。機器の潤滑状態摩耗粒子形態観察でフレッティングにより発生する赤錆が多く観察されました。外輪とベアリングケースの間で摩耗が発生している場合、その摩耗が進行すると振動が増大し、疲労摩耗を進行させることが懸念されるため、ヶ月毎の傾向分析を回継続し、摩耗の進行状況を確認することを推奨する。SOAPの結果、鉄および銅が検出されました。SOAPの結果、摩耗により発生した鉄および銅、油の添加剤成分であるリンが検出されました。D－SOAPの結果、鉄が検出されました。D－SOAPの結果、摩耗により発生した鉄、外部から混入したカルシウム、ナトリウムが検出されました。フェログラフィーの結果、フレッティングにより発生した赤錆が多く観察されました。異常摩耗の早期発見パラメータであるフェログラフィーのIs値がと良好の範囲にあるものの、摩耗粒子形態観察の結果、フレッティングにより発生する赤錆が多く観察されました。
報告№105-8011 報告№105-0159 | 分析№105-00505 分析№105-01085 | 105-01085 | 本試験は、トライボ診断を実施し、軸受の潤滑状態、汚染状況、油の劣化状態を確認することを目的としました。軸受の潤滑状態ベアリング軌道面に微小領域における疲労摩耗が発生しているものの、転がり軸受の寿命の指標となるフレーキングに進展していないことが確認されたことから、現在のところ、ベアリングは継続使用可能な状態にあると判断します。汚染状況計数汚染度がNAS級、重量汚染度がmg/mlと共に清浄でした。油の劣化状態油の劣化状況を確認するために実施した粘度、水分、全酸価、IRの各データが良好であることから、この油は継続使用可能と判断します。
報告№104-0109 | 分析№104-00862 | 104-00862 | 濾過前の試料油を分析した結果、計数汚染度が、前回NAS級から、今回NAS級に約ヶ月でランク上昇しました。摩耗粒子形態観察の結果及び光学顕微鏡写真に示すように、鉄錆・砂等が見られているため、汚染度が上昇した要因は、外部から混入した異物によるものと考えられました。鉄錆・砂等の異物は、通常運転中に外部から混入する可能性がないため、今回採油時に混入した可能性が高いと考えられます。又、潤滑異常の早期発見パラメータである、摩耗過酷度を示すIs値がと非常に良好の範囲にあることから、潤滑状態は良好な状態にあると判断します。これらの障害発生に対する弊害を勘案の上、採油時には異物が混入しないように注意して採油をすることが必要です。
報告№107-0158 報告№107-0158 |  | 107-00895_896 | 油の水分、汚染度は、全て良好な状態にあると判断します。濾過効率は～％と比較的高く、かつ、清浄器出口サンプリング弁から採取した試料油の汚染度がNAS級と清浄な状態を保持できていることから、濾過精度は確保できていると判断します。を示す水分が油清浄器入口、出口共に良好でした。油清浄器の濾過効率による油汚染度管理に関する考察油清浄器の濾過効率の指標であるβ値を確認するため、油清浄器の入口側と出口側の配管より採油を実施し、計数汚染度を実施しました。その結果を下表に示します。 ・ここで、 EMBEDExcel.Sheet.式および表に示す通り、その結果、～μmレンジが%～μmレンジが%～μmレンジが%～μmレンジが%μm以上のレンジが%と比較的高く、汚染度もNAS級と清浄な状態を保持できていることから、濾過精度は確保できていると判断できました。機器の摩耗油清浄器が設置されていることでNAS級と清浄になっていますが、油濾過機がないと仮定した場合、計算により求めた～μmレンジの汚染度はNAS級以上の汚染状態になる可能性を示唆するものととらえる事が出来ます。他のレンジを同様に計算すると以下のようになり、NAS級以上となりました。～～～～以上等級級以上その油清浄器がなかったとした場合、以上のとおりNAS級以上の汚染された状態になることが推定されます。
報告№109-09249 報告№111-00550 | 分析№109-001747 分析№111-002514 | 111-002514 | 潤滑油は継続使用可能な状態であり、また運転中における潤滑状態も正常であったものと判断します。本試料油は、分析の結果は全ての分析項目の値が当社推奨の管理基準値を満たしており、新油分析値との比較結果も問題となる値はありませんでした。分析結果特性低下特性低下に係るパラメータの分析結果は良好と判断します。粘度粘度はmm/sと新油値mm/sに対する粘度変化率は-％で、当社推奨の管理限界値である±％以内にあり、良好と判断します。全酸価添加油の全酸価は、油メーカによって初期値が違うため統一した管理基準を設定するのが困難であることから、当社では管理限界値を設定しておらず、新油分析値との比較及び他の分析項目の結果より全酸価の状態判断を行います。その結果、全酸価は.mgKOH/gと新油値.mgKOH/gに比較して若干高くなっていますが、IRチャートに示すように劣化の兆候として現れるカルボン酸などの有機物・有機化合物の発生が確認されていないことから、良好と判断します。酸化安定度酸化安定度はminであり、当社推奨の管理限界値のmin以上であることから良好と判断します。有機物・有機化合物有機物・有機化合物は、IRチャートによる新油分析値との比較の結果、cm-付近に劣化の兆候を示すカルボン酸の吸収が確認されていないことから、良好と判断します。色相はL.であり、新油値のL.に比較して変化はないことから、良好と判断します。汚染に係るパラメータの分析結果は良好と判断します。水分は.ppmであり、当社推奨の管理限界値の以下であることから良好と判断します。汚染粒子数はNAS級であり、当社推奨の管理限界値のNAS級以内であることから良好と判断します。汚染度物重量は.mg/mlであり、当社推奨の管理限界値のmg/ml以内であることから良好と判断します。摩耗運転中における潤滑状態は正常であったものと判断します。異常摩耗の早期発見パラメータであるフェログラフィーのIs値がのマイナス乗と良好の範囲にあったことから、潤滑箇所の潤滑状態は正常と判断します。金属濃度SOAP法により金属濃度を測定した結果、金属元素は検出されなかったことから、潤滑箇所で発生する金属接触による摩耗や、外部からの異物などの混入は見られず良好と判断します。金属濃度酸溶解法により金属濃度を測定した結果、外部から混入したと思われるカルシウム、ナトリウムが共にと僅かに検出されましたが良好と判断します。
報告№107-8000 報告№107-8000 | 分析№107-00405 分析№107-00405 | 107-00405 | トライボ診断の結果、泡立ち試験を除く項目は良好でした。泡立ち試験の結果は、-でした。これは、今回の採油量が少なく分析に必要な油量が確保できなかったため参考値ですが、新油値が-であり、使用油の結果は、これと同レベルにあることから消泡性能は、新油と比較して大きな変化はなかったと考えられました。一方、摩耗粒子の形態観察の結果、ギヤ歯面の疲労摩耗で発生したと推定されるμmサイズの摩耗粒子が観察されました。ギヤボックスの油系統にはインラインフィルタとオフラインフィルタがあり、μmサイズ以上の粒子の大部分は捕捉されていると考えられます。それにもかかわらず、μmのやや大型の摩耗粒子が確認されており、ギヤ歯面ではやや厳しい潤滑状態が発生している可能性があると思われました。油中摩耗粒子は、インラインフィルタやオフラインフィルタに捕捉され、異常な摩耗状態が発生したとしても正常な潤滑状態にあると誤認してしまう可能性が考えられます。これを避けるため、今後の診断に当たっては、これまでの採油箇所に加え、インラインフィルタやオフラインフィルタの捕捉物も分析し、その結果から潤滑状態を評価することを推奨します。尚、フィルタ捕捉物の分析を実施する際には、フィルタ流量、フィルタ使用時間などの追加情報が必要です。是非ご提供下さい。泡立ち試験の結果、採油量が少なく、泡立ち試験に必要な油量が確保できなかったため、参考値と考える必要があるものの、新油と同レベルにありました。粘度は良好。粘度はmm/sと新油値.mm/sに比較して、粘度変化率は-％で、当社推奨の管理限界値である±％以内にあり、良好と判断する。粘度はmm/sでした。粘度はmm/sでした。粘度指数はでした。粘度指数はでした。泡立ち試験は-でした。泡立ち試験は-と新油と同レベルにあり、消泡性能が新油と同レベルにあることが確認されました。尚、試料油量が少量であったため、参考値として下さい。水分は良好。水分はppmと当社推奨の管理限界値の以下であり、良好と判断する。全酸価は良好。全酸価は.mgKOH/gと新油値.mgKOH/gと比較して僅かに高いものの、良好の範囲にありました。機器の潤滑状態摩耗粒子の形態観察の結果、ギヤ歯面の疲労摩耗で発生したと推定されるμmサイズの摩耗粒子が観察されました。μmサイズの疲労摩耗粒子が観察されました。異常摩耗の早期発見パラメータである潤滑状態指数がのマイナス乗と正常な範囲にあるものの、摩耗粒子の形態観察の結果でギヤ歯面の疲労摩耗で発生したμmサイズの摩耗粒子が観察されました。
報告№104-0067 報告№104-0067 | 分析№104-00585 分析№104-00585 | 104-00585 | 分析の結果、軸受軌道面に若干の微振動と共に、転がり疲労が原因のマイクロフレーキングが発生していると考えられます。今後更に摩耗が進行し、軸受の寿命の指標とされるフレーキングに進展することが懸念されるため、運転時間時間経過後に再度分析を実施し、摩耗の進行状況を確認されることを推奨します。このことは、SOAP／D-SOAPで軸受の摩耗により発生する鉄が検出され、異常摩耗の早期発見パラメータであるフェログラフィーのIs値がの乗と高く摩耗粒子形態観察の結果から、軸受軌道面の微小な疲労摩耗により発生する摩耗粒子が支配的であることから判断しました。この油は継続使用可能と判断します。粘度は良好と判断します。粘度はmm/sと管理限界値以内にあり、良好と判断します。水分は良好と判断します。水分はppmと管理限界値の以下にあり、良好と判断します。全酸価は良好と判断します。全酸価は.mgKOH/gと新油データの.mgKOH/gに比較して、.mgKOH/g高い値を示しているものの、IRで油劣化の兆候を示すカルボン酸の吸収が確認されていないことから、継続使用可能な状態にあると判断します。IRは良好と判断します。IRの結果、新油に比較して変化がなく、且つ、油劣化の兆候を示すカルボン酸の吸収が確認されていないことから、継続使用可能な状態にあると考えられます。計数汚染度が管理限界値内にあり、重量汚染度はmg/mlと比較的低い値でした。計数汚染度は当社推奨の管理限界値内にあり、良好と判断します。計数汚染度はNAS級と当社推奨の管理限界値のNAS級以内にあり、良好と判断します。重量汚染度はmg/mlでした。重量汚染度はmg/mlでした。機器の潤滑状態分析の結果、軸受軌道面に若干の微振動と共に、転がり疲労が原因のマイクロフレーキングが発生していると考えられます。今後更に摩耗が進行し、軸受の寿命の指標とされるフレーキングに進展することが懸念されるため、運転時間時間経過後に再度分析を実施し、摩耗の進行状況を確認されることを推奨します。SOAPは良好と判断します。SOAPの結果、軸受軌道面の摩耗により発生した鉄が多く検出されました。D－SOAPの結果、鉄が多く検出されました。D－SOAPの結果、摩耗により発生する鉄が多く検出されました。フェログラフィーの結果、軸受軌道面にマイクロフレーキングが発生していると考えられます。フェログラフィーの結果、軸受軌道面にマイクロフレーキングが発生していると考えられます。
報告№109-09136 報告№112-00032 | 分析№109-001160 分析№112-000084 | 112-000084 | 本試料油が、油槽内部を代表するような形で採油されているとすれば、本減速機は継続使用可能な状態にあり、分解点検の実施は不要と判断します。バックラッシによる評価トライボ診断では、バックラッシの増加量を分析結果から計算できますので、ギヤの形式、歯形、モジュール、歯数、歯幅、油入替後の稼働時間ならびに分解点検後の稼働時間をお知らせ下さい。計算結果をご報告いたします。フェログラフィーIs値は異常摩耗の早期発見パラメータのつで、摩耗粒子を定量化するために用います。今回のIs値はの乗であり、潤滑状態は正常と判断できます。Iカップリング発光分光分析供試の潤滑油を分析した結果、検出された金属元素は、SOAP-Tの結果表に示すように、鉄、リン、カルシウム、ナトリウム、ホウ素、モリブデンでした。検出された金属元素から発生箇所を推定すると鉄・ギヤ・軸受等リン、モリブデン・オイル添加剤カルシウム、ナトリウム、ホウ素・外部混入異物であると思われます。このうち、機械部品が摩耗したと思われる元素はのグループです。計数汚染度は良好でした。
報告№109-09136 報告№111-00661 | 分析№109-001160 分析№111-003314 | 111-003314 | 潤滑油は継続続使用可能な状態にあると判断します。泡立ち試験泡立ち試験の結果は、一般的には消泡性能が低下していると判断できる値の-でしたが、前回同様に新油値の-と同レベルにあったため、良好と判断します。水分がと新油値ppmに比較してやや高い値でした。使用油であるAlphasynPGは、ポリグリコールベースの合成ギヤオイルであるため、水分を吸収しやすい特性があります。前回に比較して減少していました。分析結果泡立ち試験の結果、消泡性能が低いと判断できる値であるものの、新油と同レベルにあり、水分が新油に比較して若干高い値でした。粘度粘度はmm/sと新油値.mm/sに比較して、粘度変化率は-.％で、当社推奨の管理限界値である±％以内にあり、良好と判断します。泡立ち試験泡立ち試験は-と新油値と同レベルにありました。水分はと新油値より高い値でした。全酸価全酸価はmgKOH/gと新油値.mgKOH/gに比較して高いものの、IRの結果で油劣化の兆候を示すカルボン酸の吸収が確認されていないことから、良好と判断します。
報告№109-09136 報告№110-00288 | 分析№109-001160 分析№110-001120 | 110-001120 | 潤滑油は継続使用可能な状態にあると判断します。
報告№108-0323 報告№108-0323 | 分析№108-02236 分析№108-02236 | 108-02236 | 油中粒子数による検討濾過前の試料油を分析した結果、前回に比較して、NAS級からD級にランク増加し、やや不良領域にありました。この増加傾向から潤滑状態を検討しました。その結果、潤滑状態は軸受の摩耗が進行するレベルの混合潤滑の中期にあるという結果になりました。油中粒子の観察摩耗粒子の形態観察で外部から混入したと思われる鉄錆、樹脂等が観察されたことから、汚染度が高い要因は、外部混入異物の影響と考えられました。を示す粘度、水分、全酸価、RBOTの各データは良好の範囲にあり、この油は継続使用可能と判断します。粒子数から検討した結果では、軸受の摩耗が進行するレベルにあるという結果になりましたが、観察された摩耗粒子の形態は、摩耗以外で発生する粒子形態であり、汚染の高い原因と摩耗発生の因果関係は一致しませんでした。以上のことから、今回の採油箇所が油面計ドレン配管であることから、粒子数の増加は、ドレン配管内に残留していた異物か、或いは、採油時に異物が混入した可能性が考えられました。観察された異物の摩耗への影響は、現在のところ小さいものの、今後これらの異物が軸受摺動面に噛み込み摩耗が発生することが懸念されました。前回観察された球状粒子の増加は確認されていないことから、球状粒子の発生要因は、溶接スパッタの混入と考えられ、且つ、SOAP／D－SOAPでメタルの主成分である錫濃度にも変化がないことから、摩耗は安定していると判断できますが、鉄錆等の汚染物の影響で摩耗が進行する場合などを考慮すると、可能であれば、濾過実施を計画されることを推奨します。ヶ月以内に実施できない場合は、ヶ月以内に再度分析を実施し、摩耗の発生状況を確認することを推奨します。
|  | 113-001486 | 分析の結果、潤滑油は粘度の上昇が確認され、水分が高い値であったことから、に示す対策を推奨します。対象設備分析の結果、対象設備は継続使用可能な状態にあると判断します。但し、将来的な摩耗進行の有無を確認するためにも傾向監視を継続することが有効です。更油或いは部分更油による水分濃度の調整水分の影響により金属表面で腐食摩耗が発生し、発生した鉄錆等の粒子が潤滑部に噛み込み摩耗が進行することがありますので、更油或いは部分更油などにより相対的に水分濃度を低くするなどの方法を推奨します。定期的な分析今後懸念される凝着摩耗の進行を監視するため、定期的に分析を実施することを推奨します。はフェログラフィーおよびSOAPの結果から総合的に判断した結果、継続使用は可能ですが、今後の摩耗の進行を確認するためにも傾向管理が有用と考えます。フェログラフィー【定量分析：Is値】Is値は異常摩耗の早期発見パラメータのつで、摩耗程度を定量化するために用います。今回のIs値はの乗と、やや高い値でした。フェログラフィー【定性分析：摩耗粒子および摩耗形態観察】分析結果から観察された代表的な粒子は、以下の通りでした。正常な摩耗粒子・潤滑状態が正常なマイルド摩耗により発生。黒錆・潤滑状態がやや厳しい凝着摩耗により発生。局部的に金属接触が厳しく、且つ、高い摩擦熱が発生していると考えられます。観察された摩耗粒子の中でも黒錆は、将来的な摩耗の進行に繋がる可能性を示唆しているため、傾向監視が必要と思われます。黒錆は、凝着摩耗に分類されます。この摩耗粒子は、油膜切れによる摺動面での金属同士の接触時に起こる高い摩擦熱によって鉄が酸化され発生します。この状態が継続した場合、摺動面で焼付が発生し、設備の損傷に至る場合があります。Iカップリング発光分光分析【SOAP】検出された金属元素から発生箇所を推定すると、以下の通りでした。鉄、鉛、クロム、錫・エンジン部品リン、亜鉛、カルシウム、マグネシウム、ホウ素・添加剤アルミニウム、ケイ素・外部混入異物塩基価、IR酸化度の各データは良好でした。粘度粘度は、mm/sと新油値の.mm/sに比較して粘度変化率が+％となっており、当社推奨の管理限界値である±％を僅かに超えていました。粘度の上昇要因は、別紙エンジンオイルの粘度上昇メカニズムをご覧ください。水分はppmと当社推奨の管理限界値を超えていました。今後、水分の影響でエンジン内部に錆が発生し、その影響で摩耗が発生する懸念があります。
報告№108-8021 報告№108-8021 | 分析№108-03257 分析№108-03257 | 108-03257 | 分析の結果、観察された摩耗粒子は、異物の噛み込みなどで発生する切削粒子と微小な鉄系摩耗粒子でしたが、異常摩耗の早期発見パラメータであるIs値が混合潤滑の極初期段階を示すの乗であったことから潤滑状態は健全であることが判り、継続使用は可能と判断します。但し、観察された摩耗形態が切削摩耗であり、今後の摩耗進行には注意が必要であり、可能であれば、運転再開後に再度分析を実施し、摩耗の進行状況を確認されることを推奨します。一方、金属濃度SOAPでケイ素がppm検出されています。一般に、潤滑油中からケイ素が検出された場合の原因として、油の消泡剤として使用されるシリコン系の添加剤が検出されるフェログラフィーおよびフィルタ表面の異物観察で砂が多く観察され、これが検出されるシリコングリースをシール部に塗布している場合、このシリコングリースが潤滑油に混入して検出されるなどが挙げられますが、今回の原因は、フェログラフィーおよびフィルタで砂が多く観察されなかったことから、ではない可能性が考えられます。およびについては、分析結果では確認することが出来ませんので、原因を絞込むため、消泡剤の投与をしていないか、また、シリコングリースを使用している箇所があるかについてご確認下さい。尚、潤滑油の基本性状の粘度および、特性低下を知るパラメータである全酸価、有機物・有機化合物、酸化安定度は、各データとも良好な範囲内にあり、特性低下は認められなかったことからこの油は継続使用可能と判断します。特性低下全ての項目が良好な範囲にあったことから特性低下は認められず良好と判断します。粘度は良好と判断します。粘度は.mm/sと新油値.mm/sに比較して、粘度変化率は-.％で、当社推奨の管理限界値である±％以内にあり、良好と判断します。全酸価は良好と判断します。全酸価は.mgKOH/gと新油値.mgKOH/gに比較して高い値であるものの、有機物・有機化合物の結果で油劣化の兆候を示すカルボン酸の吸収が確認されていないことから、良好と判断します。有機物・有機化合物の結果、良好と判断します。有機物・有機化合物の結果、油劣化の兆候を示すカルボン酸の吸収が確認されていないことから、良好と判断します。酸化安定度の結果、良好と判断します。酸化安定度はminと当社推奨の管理限界値のmin以上であり、良好と判断します。色相は良好と判断します。色相はLと新油値のLに比較して大きな変化はなく、良好と判断します。汚染粒子数は当社推奨の管理限界値に到達しています。水分は良好と判断します。水分は.ppmと当社推奨の管理限界値の以下であり、良好と判断します。汚染粒子数は当社推奨の管理限界値に到達しています。汚染粒子数はNAS級と当社推奨の管理限界値のNAS級に到達しています。汚染物重量はmg/mlとなっています。汚染物重量はmg/mlとなっています。摩耗摩耗粒子の結果、異物の噛み込みなどで発生する切削粒子と微小な鉄系摩耗粒子が観察されています。摩耗粒子の結果、切削粒子と鉄系摩耗粒子が確認されています。異常摩耗の早期発見パラメータであるフェログラフィーのIs値がの乗と良好の範囲にあるものの、摩耗粒子の形態観察の結果、異物の噛み込みなどで発生する切削粒子と微小な鉄系摩耗粒子が確認されています。金属濃度SOAPの結果は良好です。金属濃度SOAPの結果、油の添加剤成分であるリン、外部から混入したと思われる亜鉛、アルミニウム、ケイ素、ホウ素が検出されています。金属濃度酸溶解法の結果、鉄が検出されています。金属濃度酸溶解法の結果、鉄、油の添加剤成分であるリン、外部から混入したと思われる亜鉛、カルシウム、バリウム、アルミニウム、ナトリウムが検出されています。
報告№109-09050 報告№109-09050 | 分析№109-000516 分析№109-000516 | 109-000516 | 今回の採油は、対象設備停止中にドレン弁から実施しているため、別紙油中粒子の沈降の影響に示すように、沈降の影響を受けて分析データが高濃度に出る可能性があります。今回の分析は、以上のことを踏まえて結果を検討します。分析の結果、高濃度になっていると思われる対象設備停止中のドレン弁から行われた採油にもかかわらず、全てのデータが良好の範囲にあることから、この油は継続使用可能であり、潤滑状態も正常と判断します。特性低下全ての項目が良好の範囲にあったことから、特性低下は認められず良好と判断します。粘度は良好と判断します。粘度はmm/sと新油値mm/sに比較して、粘度変化率は-％で、当社推奨の管理限界値である±％以内にあり、良好と判断します。全酸価は良好と判断します。全酸価は.mgKOH/gと新油値.mgKOH/gに比較して変化はなく、良好と判断します。酸化安定度の結果、良好と判断します。酸化安定度はminと当社推奨の管理限界値のmin以上であり、良好と判断します。汚染は良好と判断します。水分は良好と判断します。水分は.ppmと当社推奨の管理限界値の以下であり、良好と判断します。摩耗潤滑状態は正常と判断します。フェログラフィーの測定は良好と判断します。異常摩耗の早期発見パラメータであるIs値がのマイナス乗と良好の範囲あることから、潤滑状態は正常と判断します。
報告№108-5071 報告№112-00598 | 分析№108-02721 分析№112-002550 | 112-002550 | 潤滑油は継続使用可能な状態にあると判断します。但し、粘度が低下し、酸価が上昇していることから、以下の対策を推奨します。更油粘度低下が確認されており、潤滑部で油膜切れなどによる摩耗の発生が懸念されます。これらの予防処置として更油を推奨します。分析周期の短縮今後、酸価の上昇が予想されますので、分析周期を短縮して傾向監視を強化することを推奨します。粘度粘度はmm/sと新油値.mm/sに比較して、粘度変化率は-.％で、当社推奨の管理限界値である±％を超えていました。今後、潤滑部で油膜切れなどによる摩耗の発生が懸念されます。酸価は、前回のmgKOH/gからmgKOH/gに上昇していました。現在のところ、IRで油劣化の兆候を示すカルボン酸の吸収が確認されていないことから、継続使用可能な状態にあると判断しますが、酸価が上昇し始めていることから、今後の劣化進行に注意が必要です。水分がppmと新油値ppmに比較してやや高い値でした。使用油であるAlphasynPGは、ポリグリコールベースの合成ギヤオイルであるため、水分を吸収しやすい特性があります。前回に比較して減少していました。分析結果粘度が当社推奨の管理限界値を超えており、水分が新油に比較して若干高い値でした。粘度粘度はmm/sと新油値.mm/sに比較して、粘度変化率は-.％で、当社推奨の管理限界値である±％を超えていました。泡立ち試験泡立ち試験は-と新油値に比較して低い値であり、良好でした。水分はppmと新油値より高い値でした。酸価はmgKOH/gと新油値.mgKOH/gに比較して高いものの、IRの結果で油劣化の兆候を示すカルボン酸の吸収が確認されていないことから、良好と判断します。
報告№108-0387 報告№108-0506 | 分析№108-02609 分析№108-03648 | 108-03648 | を確認する。分析の結果、粘度、水分、IR、全酸価の各データは良好です。これらのことは、以下のことから判断しています。粘度は、ISOVGの範囲にあったこと水分は、当社推奨の管理目安である以内にあったことIRの結果、油劣化の兆候を示すカルボン酸の吸収が確認されなかったこと全酸価は、新油データとの比較により判断しますが、今回は新油データとの比較はできませんでした。しかし、IRで油劣化の兆候を示すカルボン酸が確認されなかったことから良好と判断します。今回は、当社にダフニースーパータービンHTの新油データがないため、前述に示す通り現在の劣化状況を判断しました。今後、更油の時期を検討するためには、新油データとの比較による評価が不可欠ですので、是非新油をご提供下さい。
|  | 100-00278 | 摩耗粒子と外部から混入した異物によるものと考えられました。摩耗粒子の特長的な形態から、摩耗粒子が発生しやすいサーボシリンダの内壁ではなく、ギヤポンプのギヤとサイドプレートやギヤ歯面の摩耗が発生していた可能性が高いと考えられました。汚染度がNAS級と非常に悪いため、バルブ類の動作障害やストレーナの目詰まりの発生が懸念されますので、至急、濾過を実施されることを推奨します。又、汚染の要因は、摩耗粒子によるものですので、濾過後は、定期的に分析を実施し、汚染状態及び摩耗の進行状況を確認されることを推奨します。
報告№109-09136 報告№109-09559 | 分析№109-001160 分析№109-003464 | 109-003464 | 分析の結果、RBOTを除く項目は良好でした。RBOTがminと新油値のminに比較してmin減少していました。このまま継続使用した場合、この減少傾向から限界値に到達するのは、別紙図RBOTの減少傾向に示すように年月と推定されました。結論現在のところ、潤滑油は継続使用可能な状態にあると判断できますが、RBOTの減少傾向から、今回採油からヶ月後の年月に使用限界値に到達することが推定されます。但し、新油データと本データの回の分析結果からの推定であるため、正確性を確保するため、運転開始からヶ月経過した時点で分析を実施し、限界値到達時期を再評価されることを推奨します。尚、運転開始からヶ月経過後に採油およぶ分析が実施できない場合は、安全をみて、次回定検時に更油を計画されることを推奨します。
報告№107-6000 報告№107-6001 | 分析№107-00010 分析№107-00019 | 107-00019 | 精点Aを実施した結果、全てのデータが良好であることから、この油は継続使用可能であり、潤滑状態も正常と判断します。但し、RBOTは新油値のminから％低下してminとなり、残存寿命が新油値の％となっていることがわかりました。直近に実施したRBOT値は、前回のminですが、今回の値はこの値に比較して％低下していました。この減少傾向をもとにRBOTの限界値到達時期を求めた結果は、別紙図に示すように年月と予測されました。タービン油の劣化は、劣化後半には加速することが知られており、今後、劣化速度がさらに加速することも予想されるため、必ずヶ月後に精点Aを実施し、油の劣化状況を確認されると共に、酸化の進行を抑制する酸化防止剤の使用検討も併せて推奨します。
報告№109-09611 報告№109-09611 | 分析№109-003760 分析№109-003760 | 109-003760 | ・汚染度前回に比較して計数汚染度がNAS級以上から級にランク減少していました。・摩耗状態SOAP／D－SOAPの結果、鉄および錫濃度は減少しており、異常摩耗の早期発見パラメータであるフェログラフィーのIs値がの乗と良好の範囲にありました。・軸受メタルの摩耗メタルの摩耗体積および摩耗深さを求めました。本軸受は、油の抜き取りや不足があった場合にその都度補給しており、その履歴がないため濃度補正を行うことが出来ません。そのため、過去回の分析結果で最も高い錫濃度ppmと、油量Lから計算により求めました。メタル表面の平均的な摩耗深さは.μmとなり、メタルの表面粗さをsと仮定すると摩耗は軽微であることが判りました。今回の採油条件が前回とほぼ同様であり、各データが減少していることから、摩耗は安定しているものと判断します。・粘度、水分、全酸価、IRの各データは良好でした。潤滑油および軸受は継続使用可能な状態にあると判断します。
報告№109-09136 報告№113-00418 | 分析№109-001160 分析№113-001655 | 113-001655 | 分析の結果、潤滑油の劣化はなく、汚染度は良好な範囲にあることから、継続使用可能と判断します。軸受分析の結果、軸受は継続使用可能な状態にあると判断します。最適な採油方法本試料油は、機器停止中に油面計から採油されているため、分析データが低濃度に出ていると推定されます。正確なデータによる診断を行うためにも、今後の採油は、極力運転中もしくは停止直後の油槽中層部から実施されることを推奨します。はフェログラフィーおよびSOAP／D-SOAPの結果から総合的に判断した結果、正常な状態にあると考えられます。フェログラフィー【定量分析：Is値】Is値は異常摩耗の早期発見パラメータのつで、摩耗程度を定量化するために用います。今回のIs値はの乗と、低い値でした。フェログラフィー【定性分析：摩耗粒子および摩耗形態観察】分析結果から観察された全ての粒子量は少でした。Iカップリング発光分光分析【SOAP／D-SOAP】検出された金属元素から発生箇所を推定すると、以下の通りでした。鉄・軸受等カルシウム、ケイ素、ナトリウム・外部混入異物計数汚染度はNAS級、重量汚染度は.mg/mlと、共に当社推奨の管理限界値以下であり、良好でした。粘度、水分、酸価、IRの各データは良好でした。
|  | 10601445 | 分析NO － 年月日 トライボシステム診断レポート会社名 ○○殿 分析項目 機種 新油 粘度指数 流動点 機番・使用箇所 ラインサブドラム缶 粘度 引火点 油名 キャッスルクリーンSE/CCフルート 水分 全塩基価 油種 エンジンオイル 全酸価 銅板腐食 採油日 年月日 NAS等級 粘度 他情報 重量汚染度 摩耗状態の判定良好注意要処置汚染状態の判定良好注意要処置良好注意要処置総合考察＜＞粘度指数はであった。粘度は.mm/s、粘度は.mm/sであった。水分は.ppmであった。全酸価は.mgKOH/gであった。汚染度NAS級、重量汚染度.mg/mlであった。流動点はであった。引火点はであった。全アルカリ価は.mgKOH/gであった。銅板腐食はbであった。
報告№104-0378 報告№105-4525 | 分析№104-02669 分析№105-00937 | 105-00937 | 本試験は、前回実施した濾過から今回までの汚染状態、摩耗の状態を確認するために分析を実施しました。分析の結果、汚染度は前回採取した試料の汚染度に比較して、今回もNAS級と等級の変化はなかったものの、当社推奨の管理基準を超えていました。シールの損傷を低減するためには、少なくともオイルタンク内の潤滑油はNAS級程度に管理されていることが望ましく、精密な濾過実施を推奨します。一方、摩耗粒子形態観察の結果、疲労摩耗粒子が観察されましたが、異常摩耗の早期発見パラメータであるフェログラフィーのIs値が.と良好の範囲にあること、および油中粒子濃度に変化がないことから、摩耗は安定していると判断します。
報告№109-09136 報告№112-00589 | 分析№109-001160 分析№112-002484 | 112-002484_date130403 | 分析の結果、潤滑油の劣化は確認されていないことから、継続使用可能な状態にあると判断します。但し、油中の汚染度が高く、汚染物がギヤ歯面や軌道面に噛み込み摩耗が進行することが懸念されるため、以下の対策を推奨します。減速機分析の結果、減速機は継続使用可能な状態にあると判断します。但し、疲労摩耗が発生しており、今後も摩耗の進行を傾向監視するため、以下の対策を推奨します。濾過油中の汚染度が高いことから、摩耗粒子や異物等がギヤ歯面や軸受軌道面に噛み込むことによる摩耗の進行が懸念されるため、濾過を推奨します。定期的な分析定期的に分析を実施することにより、データの変化から異常の兆候を早期に発見することが可能となります。また、今回は対象設備の初回分析であるため、あと最低でも回分析を実施し、分析データの変化から今後の分析周期を検討することを推奨します。今後、疲労摩耗の進行が懸念されるため、出来るだけ早めに回目の分析を実施することを推奨します。は良好と判断します。粘度粘度は、.mm/sと新油値.mm/sに比較して、粘度変化率は+.％で、当社推奨の管理限界値である±％以内であり、良好と判断します。水分は、ppmと当社推奨の管理限界値の以下であり、良好と判断します。酸価は、.mgKOH/gと新油値.mgKOH/g以下であり、良好と判断します。IRIRチャートの結果、新油と使用油のスペクトルパターンはほぼ一致し、また、油劣化の兆候を示すカルボン酸の吸収が確認されていないことから、良好と判断します。計数汚染度は当社推奨の管理限界値を超えていました。計数汚染度計数汚染度は、NAS級以上と当社推奨の管理限界値NAS級を超えていました。重量汚染度は、.mg/mlでした。光学顕微鏡写真重量汚染度で濾過したフィルタ表面上の夾雑物を光学顕微鏡で観察した結果、金属片、鉄錆、砂等が観察されました。はフェログラフィーおよびSOAP-Tの結果から総合的に判断した結果、継続使用は可能ですが、機器の機能を保持するためにも傾向管理が有用と考えます。フェログラフィー【定量分析：Is値】Is値は異常摩耗の早期発見パラメータのつで、摩耗粒子を定量化するために用います。今回のIs値はの乗と低い値でした。フェログラフィー【定性分析：摩耗粒子および摩耗形態観察】観察された代表的な摩耗粒子は、以下の通りでした。疲労摩耗粒子・繰返し応力を受けて発生。Iカップリング発光分光分析【SOAP-T】検出された金属元素から発生箇所を推定すると、以下の通りでした。鉄、ニッケル、錫・ギヤ、軸受等リン、モリブデン・添加剤カルシウム、アルミニウム、ナトリウム・外部混入異物バックラッシご提供いただいた減速機に関する情報からハスバ歯車の組み合わせの段減速機構であり、この歯車の構成から接触点箇所のバックラッシを求めました。尚、ギヤの情報が不明でしたので、φ減速機の情報を使用しました。ギヤのバックラッシの増加量を求めた結果、接触点箇所でバックラッシの増加量は、約.μmと推定されます。バックラッシ増加分の上限値は、メーカにより差異はあるものの、当社の推奨するバックラッシは、一般に推奨されるμmを管理目安にしています。この値に比較して十分に小さい値です。
報告№109-09136 報告№111-00129 | 分析№109-001160 分析№111-000665 | 111-000665 | 潤滑油および軸受は継続使用可能な状態にあると判断します。前回に比較してSOAP／D－SOAPの結果で、鉄および錫濃度に大きな変化はなく、異常摩耗の早期発見パラメータであるフェログラフィーのIs値がと良好でした。前回に比較して計数汚染度はNAS級からNAS級にランク減少し、良好でした。前回同様に粘度、水分、全酸価、IRの各データは良好でした。分析結果は良好と判断します。粘度粘度はmm/sと新油値mm/sに比較して、粘度変化率は-.％で、当社推奨の管理限界値である±％以内にあり、良好と判断します。水分はppmと当社推奨の管理限界値の以下であり、良好と判断します。全酸価全酸価は.mgKOH/gと新油値.mgKOH/gに比較して変化はなく、良好と判断します。IRIRの結果、油劣化の兆候を示すカルボン酸の吸収が確認されていないことから、良好と判断します。は良好と判断します。計数汚染度計数汚染度はNAS級と当社推奨の管理限界値のNAS級以内であり、良好と判断します。重量汚染度は.mg/mlと当社推奨の管理限界値のmg/ml以内であり、良好と判断します。機器の潤滑状態機器の潤滑状態は正常と判断します。SOAPSOAPの結果、ニッケルがppm、油の添加剤成分であるリンがppm、バリウムがppm検出されました。軸受の摩耗を示す錫が検出されていないことから、良好と判断します。D－SOAPD－SOAPの結果、鉄、軸受の摩耗を示す錫が共に、外部から混入したと思われるナトリウムが検出されました。フェログラフィー異常摩耗の早期発見パラメータであるフェログラフィーのIs値がと良好の範囲にあり、潤滑状態は正常と判断します。
報告№105-6050 報告№106-0472 | 分析№105-01529 分析№106-02722 | 106-02722 | 今回の採油は、主機停止中にドレンバルブから採油を実施しているため、油循環中の採油に比較して油中粒子が沈降して高濃度になっている部分を採油していると考えられます。したがって、油が循環している状態で採油を実施した場合に比較して、分析データが高くなる可能性があります。今回の分析は以上のことを踏まえて結果を検討しました。分析の結果、前回同様に摩耗粒子形態観察で金属接触が厳しい場合に発生するシビア粒子、局部的に高圧・高温となる場合に発生するフリクションポリマがやや多く観察されました。前回採油時と同じタイミングであったと仮定すると、今後更に摩耗が進行することが懸念されることと油劣化の進行に注意が必要です。次回分析は、ヶ月後に再度分析を実施し、摩耗の進行状況および油の劣化状況を確認されることを推奨します。これらのことは、前回に比較して計数汚染度がランク増加し、D－SOAPの鉄濃度が増加したこと異常摩耗の早期発見パラメータであるフェログラフィーのIs値がの乗と良好の範囲にあるものの、摩耗粒子形態観察の結果、金属接触が厳しい場合に発生するシビア粒子、局部的に高圧・高温となる場合に発生するフリクションポリマがやや多く観察されたこと以上のことから判断しました。上述しましたように、今回の採油は停止中の採油であるため、循環中の採油に比較してデータが高くなる可能性があります。これは、運転中の採油であったなら今回データより低い値になることが考えられます。したがって、次回採油時には粒子の沈降の影響を極力抑え、油中粒子が均一な分散状態に近い状態で採油が実施できるように、主機運転中、または停止直後に採油を実施されることを推奨します。尚、バックラッシの増加量を分析結果から計算し、CBMによる傾向監視に役立てる事が出来ますので、構造が確認できる図面、ギヤの形式、歯形、モジュール、歯数、回転数、増速比、歯幅をお知らせ下さい。計算結果を報告します。
報告№109-09136 報告№111-00149 | 分析№109-001160 分析№111-000757 | 111-000757 | 更油からの使用時間をもとに潤滑油の余寿命を評価したところ、潤滑油は次回定検まで使用可能と判断できました。次回定検時に更油を実施しない場合は、酸化安定度を知るための分析を実施し、余寿命を確認することを推奨します。酸化安定度はminであり、当社推奨の管理限界値のmin以上であることから、良好と判断します。
報告№107-4545 報告№108-5112 | 分析№107-02185 分析№108-03624 | 108-03624 | トライボ診断の結果、全てのデータが良好であることから、この油は継続使用可能と判断します。は良好と判断します。粘度は良好。粘度は.mm/sと新油値.mm/sに比較して、粘度変化率は-.％で、当社推奨の管理限界値である±％以内にあり、良好と判断します。粘度はmm/sとなっています。粘度はmm/sとなっています。粘度指数はとなっています。粘度指数はとなっています。水分は良好。水分はppmと当社推奨の管理限界値の以下にあり、良好と判断します。全酸価は良好。全酸価はmgKOH/gと新油値mgKOH/gに比較して高いものの、IRの結果で油劣化の兆候を示すカルボン酸の吸収が確認されていないことから、良好と判断します。
報告№106-0027 報告№106-0027 | 分析№106-00122 分析№106-00122 | 106-00122 | 分析の結果、全てのデータは良好でした。本データを初期値として管理されることを推奨します。は良好と判断します。本データを初期値として管理されることを推奨します。粘度は良好と判断します。粘度は.mm/sと新油値.mm/sに比較して、粘度変化率は.％で、当社推奨の管理限界値である±％以内にあり、良好と判断します。水分は良好と判断します。水分は.ppmと当社推奨の管理限界値の以下であり、良好と判断します。全酸価は良好と判断します。全酸価は.mgKOH/gと当社推奨の管理限界値の.mgKOH/g以内にあり、良好と判断します。IRの結果、良好と判断します。IRの結果、油劣化の兆候を示すカルボン酸の吸収が確認されていないことから、良好と判断します。は良好と判断します。本データを初期値として管理されることを推奨します。計数汚染度は良好と判断します。計数汚染度はNAS級と当社推奨の管理限界値のNAS級に比較して清浄でした。重量汚染度は良好と判断します。重量汚染度は.mg/mlと当社推奨の管理目安のmg/ml以下であり、良好と判断します。機器の潤滑状態本データを初期値として管理されることを推奨します。SOAPの結果は良好です。SOAPの結果、金属元素は検出されませんでした。D－SOAPの結果は良好です。外部から混入したカルシウムが、ナトリウムが検出されました。軸受の摩耗を示す錫は検出されず、良好と判断します。フェログラフィーの結果は良好です。異常摩耗の早期発見パラメータであるフェログラフィーのIs値が.と良好の範囲にあり、潤滑状態は良好と判断します。
報告№109-09136 報告№111-00014 | 分析№109-001160 分析№111-000019 | 関電_圧油添加油 | 潤滑油および対象設備は継続使用可能な状態にあると判断します。但し、サーボシリンダ内部などで摩耗の進行が確認されているため、ヶ月後に再分析を実施し、摩耗の進行状況を確認することを推奨します。また、使用油のFBKタービンSX-にもともと含まれていないカルシウムがppm検出されているため、異種油が混入したか、油名が誤っている場合も考えられますので、異種油混入の有無と油名の再確認をお願いいたします。
報告№109-09166 報告№112-00359 |  | 112-001397_1398 | の評価前回同様にを示す粘度、水分、酸価、IRの各データは当社推奨の管理限界値内にあることから、継続使用可能と判断します。濾過効率の確認表に示す通り濾過効率は～％と比較的高く、かつ、清浄機出口サンプリング弁から採取した試料油の汚染度がNAS級と清浄な状態を保持できていることから、濾過精度は確保できていると判断します。機器の潤滑状態油清浄機がなかったとした場合、NAS級以上の汚染された状態になることが推定されますが、この換算値を前回の油清浄機入口の換算値と比較した結果、表に示すように粒子数に大きな変化は見られないことから、摩耗は安定していると判断します。前回同様にを示す粘度、水分、酸価、IRの各データは良好でした。油清浄機の濾過効率による油汚染度管理に関する考察油清浄機の濾過効率の指標であるβ値を確認するため、油清浄機の入口側と出口側の配管より採油を実施し、計数汚染度を実施しました。その結果を下表に示します。 ・ここで、 EMBEDExcel.Sheet.式および表に示す通り、その結果、～μmレンジが%～μmレンジが%～μmレンジが%～μmレンジが%であり、出口側の汚染度もNAS級と清浄な状態を保持できていることから、濾過精度は確保できていると判断できます。機器の摩耗油清浄機が設置されていることでNAS級と清浄になっています。油濾過機がないと仮定した場合、表に示すように計算により求めた～μmレンジの汚染度はNAS級以上の汚染状態になる可能性を示唆するものととらえる事が出来ます。他のレンジを同様に計算すると以下のようになり、NAS級以上となります。EMBEDExcel.Sheet.この換算値を前回の油清浄機入口の換算値と比較した結果、～μmサイズの粒子は減少傾向にあることから、摩耗は安定していると判断します。
報告№109-09094 報告№109-09094 | 分析№109-000873 分析№109-000873 | 109-000873 | 分析の結果、全てのデータが良好であることから、この油は継続使用可能と判断します。特性低下全ての項目が良好の範囲にあったことから、特性低下は認められず良好と判断します。粘度は良好と判断します。粘度はmm/sと新油値mm/sに比較して、粘度変化率は+.％で、当社推奨の管理限界値である±％以内にあり、良好と判断します。全酸価は良好と判断します。全酸価は.mgKOH/gと新油値.mgKOH/gに比較して高い値であるものの、有機物・有機化合物の結果、油劣化の兆候を示すカルボン酸の吸収が確認されていないことから、良好と判断します。有機物・有機化合物の結果、良好と判断します。有機物・有機化合物の結果、油劣化の兆候を示すカルボン酸の吸収が確認されていないことから、良好と判断します。酸化安定度の結果、良好と判断します。酸化安定度はminと当社推奨の管理限界値のmin以上であり、良好と判断します。汚染は良好と判断します。水分は良好と判断します。水分はppmと当社推奨の管理限界値の以下であり、良好と判断します。
報告№106-0212 報告№106-0212 | 分析№106-01176 分析№106-01176 | 106-01176 | 分析の結果、全てのデータが良好であることから、この油は継続使用可能と判断します。尚、主機停止中に油槽ドレンから採油を実施しているため、油循環中の採油に比較して油中粒子が沈降して高濃度になっている部分を採油していると考えられます。したがって、油が循環している状態で採油を実施した場合に比較して、分析データが高くなり、異常な状態と判断してしまう可能性がありますので、今後の採油は、停止直後、或いは、油循環中に潤滑油が十分に循環している箇所から採油を実施されることを推奨します。は良好と判断します。粘度は良好と判断します。粘度はmm/sと新油値mm/sに比較して、粘度変化率は+％で、当社推奨の管理限界値である±％以内にあり、良好と判断します。水分は良好と判断します。水分は.と当社推奨の管理限界値の以下であり、良好と判断します。全酸価は良好と判断します。全酸価は.mgKOH/gと新油値.mgKOH/gに比較して高い値を示しているものの、IRの結果で油劣化の兆候を示すカルボン酸が確認されていないことから良好と判断します。IRの結果、良好と判断します。IRの結果、油劣化の兆候を示すカルボン酸の吸収が確認されていないことから、良好と判断します。RBOTの結果、良好と判断します。RBOTはminと当社推奨の管理限界値のmin以上であり、良好と判断します。は良好と判断します。計数汚染度は良好と判断します。計数汚染度はNAS級と当社推奨の管理限界値のNAS級以内であり、良好と判断します。重量汚染度は良好と判断します。重量汚染度は.mg/mlと当社推奨の管理限界値のmg/ml以内であり、良好と判断します。機器の潤滑状態機器の潤滑状態は正常と判断します。SOAPの結果は良好です。SOAPの結果、油の添加剤成分であるバリウムがppm検出されました。D－SOAPの結果は良好です。D－SOAPの結果、油の添化剤成分であるバリウム、外部から混入したカルシウムが共に検出されました。フェログラフィーの結果は良好です。異常摩耗の早期発見パラメータであるフェログラフィーのIs値が.と良好の範囲にあり、潤滑状態は良好と判断します。
報告№109-09136 報告№113-00195 | 分析№109-001160 分析№113-000705 | 113-000705 | 濾過前の試料油を分析した結果、メタルの主成分である錫がD-SOAPで検出されました。また、摩耗粒子の形態観察で、μmサイズの銅系粒子が観察されました。メタルの摩耗メタルの主成分である錫が検出されたことから、軸受メタルの摩耗が進行していると考えられます。今後、さらに摩耗が進行することが懸念されます。銅系粒子摩耗粒子の形態観察で、μmサイズの大型銅系粒子が観察されました。銅を使用した箇所の摩耗は、以下のことが考えられます。冷却用配管にフィンがついていた場合、振動により脱落する。冷却用配管と留め具が振動により摩耗する。観察された銅合金は、およびの両方が考えられます。前回に比較してD-SOAPの銅濃度が増加していることから、摩耗が進行していると考えられます。銅を使用した箇所、例えば、冷却用配管であったとすると配管取付部に緩みが生じている場合も考えられます。緩みが生じたことで配管が振動し、継手部が外れたり、銅配管に亀裂が生じるなど、冷却水の混入に至る場合がありますので、今後、銅濃度の監視と共に、水分濃度が上昇することと摩耗が進行することが懸念されます。これらの障害発生に対する弊害を勘案の上、ヶ月以内にトライボ診断を実施し、摩耗の進行状況を確認することを推奨します。また、今後軸受メタルの摩耗が進行した場合、摩耗程度を評価する必要がありますので、次回分析時には、メタルサイズ、油量、メタルの使用開始時期をお知らせください。
報告№109-09221 報告№109-09221 | 分析№109-001677 分析№109-001677 | 109-001677 | 結論本軸受は継続使用可能と判断します。は良好と判断します。計数汚染度は良好と判断します。計数汚染度はNAS級と当社推奨の管理限界値のNAS級以内にあり、良好と判断します。重量汚染度は良好と判断します。重量汚染度は.mg/mlと当社推奨の管理限界値のmg/ml以内にあり、良好と判断します。機器の潤滑状態機器の潤滑状態は正常と判断します。SOAPの結果は良好です。SOAPの結果、油の添加剤成分であるリンが検出されました。D－SOAPの結果は良好です。D－SOAPの結果、金属元素は検出されていないことから、良好と判断します。フェログラフィーの結果は良好です。異常摩耗の早期発見パラメータであるフェログラフィーのIs値がのマイナス乗と良好の範囲にあることから、潤滑状態は正常と判断します。
報告№103-0021 報告№103-0021 | 分析№103-00262 分析№103-00262 | 103-00262 | ころがり軸受の余寿命を推定する場合、一般には、転動体と軌道面とのころがり接触面で発生する、ころがり疲れによる疲労剥離の有無が問題となる。転がり疲れが始まる第一段階では、ころがり疲れにより剥離した転動体や軌道面の摩耗粒子は、非常に薄く、また、円形をしており特徴的な形態をしている。ころがり疲れの初期段階では、μm未満の疲労摩耗粒子が発生するが、これらの摩耗粒子の摩耗痕に繰り返しころがり荷重が加わると、第二段階では、摩耗痕は次第に大きくなり、数十μmの摩耗粒子の発生が見られるようになってくる。そして、更にころがり疲れが進むと、摩耗痕からき裂が発生し、そのき裂が伝幡して、大型の摩耗粒子発生につながって行くと考えられている。このようなプロセスで潤滑油中に摩耗粒子が発生するので、潤滑油中の粒子数をサイズ毎に計数し、粒子分布から摩耗のどの段階にあるかを知ることができる。当社が実施したこれまでの実験と研究成果から、ころがり軸受の損傷はIs値がの乗以上であることが判っており、又、使用限界もの乗未満であれば実用上問題のないことも分かっているが、本試料油のIs値はの乗と正常な範囲にあり、また、汚染度も～μmサイズの粒径がNAS級であり、他のサイズがNAS級以下の清浄度であることが分かった。これらの事から、本試料は十分に継続使用可能な潤滑状態にあると判断できた。この油は継続使用可能な状態にあると判断します。粘度は良好と判断します。粘度はmm/sと新油値mm/sに比較して、粘度変化率は+.％で、管理限界値である％以内にあり、良好と判断します。水分は良好と判断します。水分はppmと管理限界値の以下であり、良好と判断します。全酸価は良好と判断します。全酸価は.mgKOH/gと新油値.mgKOH/gに比較して若干高い値を示しているものの、変化量は少なく良好と判断します。IRは良好と判断します。IRはチャートに示すように新油に比較して変化はなく、良好と判断します。計数汚染度、重量汚染度、共に良好と判断します。計数汚染度は良好と判断します。計数汚染度はNAS級と当社推奨の管理限界値のNAS級以内にあり、良好と判断します。重量汚染度は良好と判断します。重量汚染度はmg/mlと良好な状態にあると判断します。機器の潤滑状態油中摩耗粒子によるトライボ診断の結果、ころがり軸受軌道面に若干損傷が発生していますが、継続使用可能な状態にあると判断します。SOAPは良好と判断します。SOAPの結果、軸受軌道面などの摩耗により発生する鉄、保持器の摩耗により発生する銅が検出されていないことから良好と判断します。尚、油の添加剤成分であるリン、ケイ素が検出されました。D－SOAPの結果、鉄、銅が検出されました。D－SOAPの結果、軸受軌道面などの摩耗により発生した鉄、保持器の摩耗により発生した銅が検出されました。フェログラフィーの結果、ころがり軸受軌道面に若干損傷が発生していますが、継続使用可能な状態にあると判断します。油中摩耗粒子によるトライボ診断の結果、前回に比較して、異常摩耗の早期発見パラメータであるフェログラフィーのIs値がの乗と前回に比較して僅かに上昇しているものの、摩耗粒子の形体観察の結果、確認された摩耗粒子が接触状態がマイルドな状態で発生した摩耗粒子が支配的であることから、ころがり軸受軌道面に若干損傷が発生していますが、継続使用可能な状態にあると判断します。
報告№109-09136 報告№113-00023 | 分析№109-001160 分析№113-000064 | 113-000064 | 濾過前の試料油を分析した結果、金属接触が厳しく、且つ、摩擦熱が高い場合に発生する黒錆が比較的多く観察されました。D-SOAPの結果、前回に比較して鉄がからに増加していました。黒錆摩耗粒子の観察結果から、発生している摩耗形態は凝着摩耗であることがわかりました。観察された摩耗粒子は鉄系材料であることから、軸受摺動部や鉄系材料同士が局部的に接触する箇所、例えば軸受支持部などで発生している可能性が考えられます。他社の事例ではありますが、過去に本試料と同様に黒錆が多く観察された軸受が潤滑不良で焼損したことがあります。その例では、油量は適正であったものの、摺動面にタービン油が適切に供給されていなかったのが原因でした。本試料の場合、この事例に相当するような状況があるか不明ですが、摺動面の温度が局部的に上昇しているのは間違いないと思われます。念のため、早めに巡視で軸受の温度の確認と、視認による潤滑部の確認を推奨します。尚、早めの再分析による傾向監視を強く推奨します。これらの障害発生に対する弊害を勘案の上、巡視による温度の確認と、視認による潤滑状態の状況確認、そして早めに再分析を実施し、汚染度および摩耗の進行状況を確認されることを推奨します。
報告№109-09136 報告№114-00150 | 分析№109-001160 分析№114-000458 | 114-000458 | 潤滑油の劣化は確認されなかったものの、油中の汚染度が高い値でした。今後、油中の夾雑物が潤滑部に噛み込み、摩耗が進行することが懸念されます。軸受は、継続使用可能な状態であると判断します。但し、今後の摩耗推移を確認するためにも定期的な傾向監視を継続することが必要です。更油油中の汚染度が高いことから、摩耗粒子や異物等の夾雑物が潤滑部に噛み込むことによる摩耗の進行が懸念されるため、更油を推奨します。更油をする際には、油槽内を清掃し、更油する新油もNAS級程度の清浄な潤滑油を更油することを推奨します。定期的な分析今後の摩耗推移を監視するため、定期的な分析実施を推奨します。最適な採油方法本試料油は、機器停止中に給油口から採油されているため、別紙油中粒子の沈降の影響に示すように、油中粒子が油槽底部に沈降し、分析データが低濃度に出ている可能性があります。正確なデータによる診断を行うためにも、今後の採油は、極力運転中もしくは停止直後の油槽中層部から実施されることを推奨します。診断結果粘度粘度は、mm/sと新油値のmm/sに比較して粘度変化率が-.％となっており、当社推奨の管理限界値以内であり、良好です。水分はppmと当社推奨の管理限界値以下であり良好です。酸価・IR酸化劣化の進行度は、酸価、IRの結果から総合的に判断します。酸価は、.mgKOH/gと当社推奨の管理限界値.mgKOH/g以下であり、IRで油の酸化劣化により発生するカルボン酸の吸収が確認されないことから、酸化劣化していないと判断します。計数汚染度計数汚染度はNAS級を上回っており、当社推奨の管理限界値NAS級を超えていました。フィルタ残渣に鉄錆、砂等が確認されたことから、汚染度が高い要因は外部混入異物の影響と思われます。重量汚染度は、.mg/mlと当社推奨の管理限界値mg/ml以下であり、良好です。異常摩耗の早期発見のパラメータであるIs値はレベルとやや高い値でした。また、潤滑部の摩耗が認められたため、定期的に潤滑油分析を実施し、摩耗推移を監視することが有用と考えます。フェログラフィーで観察された代表的な粒子は以下の通りです。黒錆・潤滑状態がやや厳しい凝着摩耗により発生。局部的な厳しい金属接触と高い摩擦熱が発生していたことを示します。鉄錆、砂等・外部から混入したと考えられます。黒錆は、摩擦面が将来的に異常摩耗へ進展する可能性を示唆しているため、傾向監視が有用と思われます。詳細は、別紙傾向監視が必要な摩耗粒子をご覧ください。
報告№109-09136 報告№110-00326 | 分析№109-001160 分析№110-001431 | 110-001431 | 摩擦面で発生している摩耗の形態や潤滑状態は、フェログラフィーで得られた摩耗粒子の観察結果から評価します。同法は、摩耗粒子を含んだ試料油を磁力で油と粒子とに分離する技術で、分離された摩耗粒子を解析することによって潤滑状態の健全性や摩耗粒子の発生原因を診断するものです。摩耗粒子と摩耗形態観察された粒子は、潤滑状態が正常な場合に発生する摩耗粒子異物の切削作用で発生する切削粒子でした。以上から潤滑部で発生している摩耗は正常なマイルド摩耗と異物による切削摩耗であることが分かりました。摩耗形態の中でも切削摩耗は、摩耗進行速度が速い形態であることから管理には注意が必要です。転がり軸受で切削摩耗が発生している場合、軸受の寿命は分の程度に低下することが知られています。また、切削摩耗の発生原因となる混入異物が残留している場合、この異物により切削摩耗が継続して発生する可能性があります。潤滑状態異常摩耗の早期発見パラメータであるIs値は、潤滑状態が厳しいの乗となっていました。汚染度水分濃度は、前回同様に管理基準以内にあり良好でした。粘度、全酸価、RBOTの各データは、前回同様に管理基準以内にあり良好でした。本試料油は、機器停止中に軸受箱ドレンプラグから採油されています。ドレンプラグの汚染度は、一般的に高く、尚且つ、機器が停止している状態では、油槽内で撹拌がなくなり固形物が沈降するため、油中汚染度は更に高くなると推定されます。このような悪条件にもかかわらず、今回の分析結果から転がり軸受寿命の指標としている摩耗粒子が確認されなかったことから本軸受は継続使用可能な状態にあると判断します。今回の診断は、提示して頂いた採油状況をもとに試料油の汚染度が高いことを前提に解析しましたが、採油時の排油量が多い場合には粒子などの固形物が排油と共に排出してしまい、場合によっては清浄な油を採取する可能性も考えられます。より正確な診断を行うためにも、設備油量、排油量などの情報提供をお願い致します。但し、軸受摺動面で異物の噛み込みによる摩耗が僅かに発生しています。今後さらに摩耗が進行することが懸念されますので、以下の対策を推奨します。今後、摩耗の進行状況を監視するため、定期的に分析を実施することを推奨します。傾向監視のための次回採油時期は、回転数と油量から理論的に求めます。本設備の回転数に関する情報が提供されなかったため、rpmと仮定し計算しました。その結果、次回の採油は最短で約時間となります。この時間は、油中汚染物が均一濃度になるために必要な時間であり、この時間を経過すれば、再分析の結果から摩耗速度を評価すことが可能となります。本計算は、回転数を仮定して求めていますので、次回分析実施時までに回転数等の設備情報をご提供下さい。
|  | 113-001364 | 分析の結果、潤滑油の劣化はなく、汚染度は良好な範囲にあることから、継続使用可能と判断します。減速機減速機は継続使用可能な状態であるため、分解点検の必要はないと判断します。但し、将来的な摩耗進行の有無を確認するためにも傾向監視を継続することが有効です。尚、バックラッシ増加量の評価をした結果、上限値に比較して十分低い値であり、余寿命は約年と推定されました。但し、今回の計算は仮定に基づいて行っているため、参考値としてお考え下さい。定期的なトライボ診断実施定期的な分析を実施することにより、データの変化から異常の兆候を早期に発見することが可能となります。今後懸念される摩耗の進行を監視するため、定期的なトライボ診断の実施を推奨します。は良好でした。粘度粘度は、.mm/sと、新油値の.mm/sに比較して粘度変化率が-％となり、当社推奨の管理限界値である±％以内であり、良好と判断します。水分はppmと当社推奨の管理限界値以下であり、良好と判断します。酸価・IR酸価劣化の進行度は、酸価およびIRの結果から総合的に判断します。酸価は、.mgKOH/gと新油値.mgKOH/g以下であり、IRの結果で油劣化の兆候を示すカルボン酸の吸収が確認されていないことから、油は劣化していないと判断します。は良好でした。計数汚染度計数汚染度はNAS級と当社推奨の管理限界値NAS級以下であり、良好でした。重量汚染度はmg/mlでした。光学顕微鏡写真重量汚染度で濾過したフィルタ表面上の夾雑物を光学顕微鏡で観察した結果、フィルタ表面が茶褐色であり、金属片、スラッジ、鉄錆、砂等が観察されました。はフェログラフィーおよびSOAP-Tの結果から総合的に判断した結果、継続使用は可能ですが、今後の機器の機能を確認するためにも傾向管理が有用と考えます。フェログラフィー【定量分析：Is値】Is値は異常摩耗の早期発見パラメータのつで、摩耗粒子を定量化するために用います。今回のIs値は、の乗と低い値でした。フェログラフィー【定性分析：摩耗粒子および摩耗形態観察】分析結果から観察された代表的な粒子は、以下の通りでした。正常な摩耗粒子・潤滑状態が正常なマイルド摩耗により発生。Iカップリング発光分光分析【SOAP-T】検出された金属元素から発生箇所を推定すると、以下の通りでした。鉄、銅、錫、亜鉛・ギヤ歯面、軸受等リン、モリブデン・添加剤カルシウム、アルミニウム、ケイ素、ナトリウム、マグネシウム・外部混入異物SOAP-Tの結果、亜鉛がppm検出されました。亜鉛を使用した箇所の溶出・摩耗が発生していると思われます。亜鉛メッキ等であった場合、耐食性が低下して腐食に進展することが懸念されます。バックラッシ検出された鉄濃度を基にバックラッシ増加量の計算を行いました。今回、歯車の歯幅、モジュール、歯数が不明でした。よって、鳥江号主ポンプ減速機の仕様を当てはめて、バックラッシの増加量を計算しました。その結果、今回検出された鉄がギヤ歯面から、平均的に摩耗して発生していたと仮定した場合、バックラッシの増加量は以下の通りと推定されます。表バックラッシ増加量接触箇所 バックラッシ増加量上限値 バックラッシ増加量 内歯車-遊星歯車 . 約 遊星歯車-太陽歯車 . 約 バックラッシの初期値が不明であるため、増加量の上限値を適正なバックラッシの最大値と最小値の差としました。今回の推定されたバックラッシ増加量は上限値に比較して十分に小さい値であり、良好であると推定できます。バックラッシの増加量を基に余寿命を計算したところ、上限値に達する稼働時間は約時間後となり、本設備の平均年稼働時間が時間であることから、約年使用可能と推定されます。但し、今回の計算は仮定に基づいて行っているため、参考値としてお考え下さい。
報告№109-09136 報告№112-00409 | 分析№109-001160 分析№112-001698 | 112-001698 | 潤滑油は継続使用可能な状態にあると判断します。分析結果は良好と判断します。粘度粘度はmm/sと新油値mm/sに比較して、粘度変化率は-.％で、当社推奨の管理限界値である±％以内にあり、良好と判断します。泡立ち試験泡立ち試験は-と新油値に比較して低い値でした。水分は.と当社推奨の管理限界値の以下にあり、良好と判断します。酸価は.mgKOH/gと新油値.mgKOH/gに比較して高いものの、IRの結果で油劣化の兆候を示すカルボン酸の吸収が確認されていないことから、良好と判断します。
報告№109-09136 報告№111-00745 | 分析№109-001160 分析№111-003776 | 111-003776 | 潤滑油は継続使用可能な状態にあると判断します。Iカップリング発光分光分析供試の潤滑油を分析した結果、検出された金属元素は、SOAPの結果表に示すように、ニッケル、リン、ナトリウムが検出されました。これらの検出された金属元素から発生箇所を推定するとニッケル・軸受等リン・オイル添加剤ナトリウム・外部混入異物であると思われます。このうち、機械部品が摩耗したと思われる元素はのグループです。水分、計数汚染度は良好でした。粘度、全酸価、IR、RBOTの各データは良好でした。
報告№109-09136 報告№112-00688 | 分析№109-001160 分析№112-003176 | 112-003176_date130325 | 油の劣化は確認されず、油中の汚染度は良好な範囲にあることから、継続使用可能な状態にあると判断します。ギヤおよび軸受ギヤおよび軸受は継続使用可能な状態にあると判断します。フェログラフィーおよびSOAP／D-SOAPの結果から総合的に判断した結果、正常な状態にあると考えられます。フェログラフィー【定量分析：Is値】Is値は異常摩耗の早期発見パラメータのつで、摩耗程度を定量化するために用います。Is値は前回に比較してのマイナス乗から変化はなく、低い値でした。フェログラフィー【定性分析：摩耗粒子および摩耗形態観察】分析結果から観察された全ての粒子量は少でした。Iカップリング発光分光分析【SOAP／D-SOAP】検出された金属元素から発生箇所を推定すると、以下の通りでした。カルシウム、ナトリウム、ホウ素・外部混入異物計数汚染度は、前回に比較してNAS級からNAS級にランク低下し、重量汚染度は.mg/mlから.mg/mlに増加したものの、共に良好でした。粘度、水分、全酸価、RBOT、IRの各データは、前回同様に良好でした。尚、補給によりRBOTが前回に比較してmin増加していました。今回の分析結果で、酸価および粘度の各データに大きな変化はなく、異種油の混入などは確認されていないため、本試料油は継続使用可能な状態にあります。今後は今回のRBOT値によりデータ管理を行います。
|  | 113-001345 | 潤滑油は粘度の上昇が確認され、水分が高いことから、に示す対策を推奨します。対象設備は継続使用可能な状態にあると判断します。但し、将来的な摩耗進行の有無を確認するためにも傾向監視を継続することが有効です。更油粘度は、一端上昇し始めると劇的に上昇することがあります。また、粘度上昇により粘性抵抗が増大して油温も上昇し、油が劣化しやすくなるため、劣化した場合、油中の酸成分により金属表面が腐食することがあります。さらに、今回水分が高いことから、水分の影響により金属表面で腐食摩耗が発生し、発生した鉄錆等の粒子が潤滑部に噛み込み摩耗が進行することがありますので、更油を推奨します。定期的な分析今後懸念される凝着摩耗の進行を監視するため、定期的に分析を実施することを推奨します。はフェログラフィーおよびSOAPの結果から総合的に判断した結果、継続使用は可能ですが、今後の機器の機能を確認するためにも傾向管理が有用と考えます。フェログラフィー【Is値】Is値は異常摩耗の早期発見パラメータのつで、摩耗程度粒子を定量化するために用います。前回に比較して、Is値はの乗からの乗と、やや高い値でした。フェログラフィー【摩耗粒子および摩耗形態】分析結果から比較的多く観察された粒子は、以下の通りでした。正常な摩耗粒子・潤滑状態が正常なマイルド摩耗により発生。シビア粒子・潤滑状態がやや厳しい凝着摩耗により発生。金属潤滑部が局部的に油膜切れを起していると考えられます。黒錆・潤滑状態がやや厳しい凝着摩耗により発生。金属接触が厳しく、且つ、高い摩擦熱が発生していると考えられます。鉄錆、砂等・外部から混入したと考えられます。観察された摩耗粒子の中でもシビア粒子、黒錆は、将来的な摩耗の進行に繋がる可能性を示唆しているため、傾向監視が必要と思われます。シビア粒子は、凝着摩耗に分類されます。この摩耗粒子は、摺動面で凝着、破断を繰り返し、この過程で生じる移着粒子が成長して摩耗粒子となります。そのため、摺動面では局部的に油膜切れが発生していることを示しています。この状態が継続した場合、摩耗粒子のサイズは徐々に大型化していき、設備の損傷に至る場合がありますので、傾向監視が必要です。黒錆は、凝着摩耗に分類されます。この摩耗粒子は、油膜切れによる摺動面での金属同士の接触時に起こる高い摩擦熱によって鉄が酸化され発生します。この状態が継続した場合、摺動面で焼付が発生し、設備の損傷に至る場合があります。Iカップリング発光分光分析【SOAP】検出された金属元素から発生箇所を推定すると、以下の通りでした。鉄、鉛、ニッケル、錫・エンジン部品等リン、亜鉛、カルシウム、マグネシウム、ホウ素・添加剤アルミニウム、ケイ素・外部混入異物IR酸化度、塩基価の各データは良好でした。粘度粘度は、.mm/sと新油値のmm/sに比較して粘度変化率が+％となっており、当社推奨の管理限界値である±％を超えていました。粘度の上昇要因は、別紙エンジンオイルの粘度上昇メカニズムをご覧ください。水分はppmと当社推奨の管理限界値を超えていました。今後、水分の影響でエンジン内部に錆が発生し、その影響で摩耗が発生する懸念があります。
報告№109-09136 | 分析№109-001160 | 112-003296 | 定期点検前に約年間使用した本試料は、汚染されていたものの、潤滑油の劣化はないことから、潤滑油の交換延伸は可能と判断します。但し、油中からカルシウム化合物が非常に高い濃度で検出されたことから、以下の対策を推奨します。対象設備分析データから現時点では対象設備の継続使用は可能と判断します。油中金属分析の結果から、軸受メタルの主成分である錫が若干検出されているため、定期的な分析により状態監視することを推奨します。次回点検でピストンリングの点検と更油当該機の油中からカルシウム化合物が非常に高い濃度で検出されました。当社の研究では、エンジン油中のカルシウム化合物は、軸受メタルの中に埋め込まれ、摩耗を促進してメタル寿命を短くする要因となることが判っています。カルシウム化合物発生の原因は、ピストンリングの摩耗によって燃焼ガスのシール性が低下し、燃焼ガス中の硫黄分と油中のカルシウム添加剤が反応するためと考えられます。そのため、次回点検では第一にピストンリングの摩耗状態の点検を推奨すると共に、第二に、更油を推奨します。定期的な分析定期的な分析を実施することにより、データの変化から異常の兆候を早期に発見することが可能となります。今後懸念される摩耗の進行を監視するため、定期的に分析を実施することを推奨します。対象設備の摩耗状態フェログラフィーおよびSOAP/D-SOAPのデータから総合的に解析した結果、対象設備は健全であり、継続使用可能と評価できますが、引続き対象設備の機能が保持されていることを確認するためにも、潤滑油診断による傾向管理が有用と考えます。フェログラフィー【定量分析：Is値】Is値は異常摩耗の早期発見パラメータのつで、摩耗程度を定量化するために用います。今回のIs値はの乗と、やや高い値でした。フェログラフィー【定性分析：摩耗粒子および摩耗形態観察】分析結果から比較的多く観察された摩耗粒子は、以下の通りでした。正常な摩耗粒子・潤滑状態が正常なマイルド摩耗により発生。フリクションポリマ・局部的に高圧・高温となる場合に発生。Iカップリング発光分光分析【SOAP/D-SOAP】検出された金属元素から発生箇所を推定すると、以下の通りでした。鉄、銅、ニッケル、錫・軸受等リン、亜鉛、カルシウム・添加剤バリウム、アルミニウム、ナトリウム・外部混入異物カルシウムの析出SOAP-Tでカルシウムが検出されました。この影響については、別紙カルシウムの析出をご覧ください。計数汚染度はNAS級以上と、汚染されていました。フィルタ表面の異物観察で金属片、鉄錆、砂等が観察されたことから、汚染度が高い要因は、摩耗と外部混入異物の影響と思われます。粘度、水分、酸価、IR、塩基価の各データは良好でした。
報告№104-4036 報告№104-4036 | 分析№104-02019 分析№104-02019 | 104-02019 | 誘引ブロワ号の本体負荷側の軸受は、今後の運転時間や運転状況が、特に変化のない運転であれば、少なくとも年間は継続使用可能な状態にあると判断します。これらのことは、以下の結果から判断しました。計数汚染度がNAS級と当社推奨の管理限界値以内にあった。SOAP／D-SOAPの結果、軸受の主成分である鉄が検出されたものの、微量であった。異常摩耗の早期発見パラメータであるフェログラフィーのIs値がのマイナス乗と良好の範囲にあった。本試料油は継続使用可能な状態にあると判断します。粘度は良好と判断します。粘度はmm/sと新油値mm/sに比較して、粘度変化率は-％と当社推奨の管理限界値の±％以内にあり良好と判断します。水分は良好と判断します。水分は.ppmと当社推奨の管理限界値の以下にあり、良好と判断します。全酸価は良好と判断します。全酸価は.mgKOH/gと新油値.mgKOH/g以内にあり、良好と判断します。IRは良好と判断します。IRは、IRチャートに示すように新油に比較して変化なく、良好と判断します。計数汚染度は良好と判断します。計数汚染度はNAS級と当社推奨の管理限界値のNAS級以内にあり、良好と判断します。重量汚染度は良好と判断します。重量汚染度は.mg/mlと当社推奨の管理限界値のmg/ml以内にあり、良好と判断します。機器の潤滑状態本機器の軸受は、今後の運転時間や運転状況が、特に変化のない運転であれば、少なくとも年間は継続使用可能な状態にあると判断します。SOAPは良好でした。SOAPの結果、軸受の主成分である鉄などの金属元素は検出されておらず良好と判断します。D－SOAPは良好でした。D－SOAPの結果、摩耗により発生する鉄が検出されているものの、微量であったことから良好と判断します。フェログラフィーの結果、潤滑状態は良好と判断します。フェログラフィーの結果、異常摩耗の早期発見パラメータであるIs値がのマイナス乗と良好の範囲にあり、且つ、異常摩耗の兆候を示すシビア粒子等の摩耗粒子がほとんど観察されていないことから、今後の運転時間や運転状況が、特に変化のない運転であれば、軸受は少なくとも年間は継続使用可能な状態にあると判断します。
報告№109-09094 報告№110-00147 | 分析№109-000926 分析№110-000582 | 110-000582 | ちょう度値はと新グリース値に比較して上昇し、当社推奨の管理上限値であるを超えていることから、軟化していることが分かりました。軟化したグリースを使用した場合、グリースの漏洩や軸受等で油膜切れが発生することが懸念されます。有機物・有機化合物試験で検出されたピークには新グリースと異なるピークが検出されました。グリースが軟化していたため、以下の対策が必要です。グリースを交換されることを推奨します。なお、IRの結果で新油と異なるピークが確認されたことから、グリース名が違うか、或いは、異種グリースが混入した可能性が考えられますので、確認する必要があります。≪状態監視とパラメータ≫分析の目的および各分析のパラメータは以下の通りです。特性低下目的：グリースの分析結果から、グリースの物理的性状や劣化傾向などを確認する。全酸価JISK赤外線吸収スペクトルJISKちょう度JISK滴点JISK摩耗目的：グリース中の摩耗粒子を分析する事により、回転・摺動部の潤滑状態、摩耗劣化の程度、余寿命などを解析する。摩耗診断電子顕微鏡観察JISKX線マイクロアナリシス油中金属濃度）JISK≪分析結果≫特性低下全酸価：良好全酸価.mgKOH/gは新油値の.mgKOH/gに比較し高くはあるものの、有機物・有機化合物試験の結果で油劣化の兆候を示すカルボン酸の吸収が見られないことから問題は無いと判断します。赤外線吸収スペクトル：良好ちょう度：要処置ちょう度値はと当社推奨の管理上限値であるを超えていました。滴点：良好滴点はと当社推奨の管理限界値であるから以内に留まっています。摩耗摩耗診断電子顕微鏡観察・X線マイクロアナリシス：今回は実施していません。油中金属濃度：今回は実施していません。
報告№103-6061 | 分析№103-01430 | 103-01430 | 濾過前の試料油を分析した結果、計数汚染度、D－SOAPを除く項目は良好でした。計数汚染度は、異物の影響でセンサーエラーを起こし測定不能でした。又、D－SOAPで、前回に比較して鉄が.からに上昇していました。摩耗粒子の形態観察の結果及び光学顕微鏡写真に示すように、砂、鉄錆等の異物が見られているため、汚染度、D－SOAPの鉄が上昇した要因は外部から混入した異物によるものと考えられました。これらの異物は、通常運転中に外部から混入する可能性がないため、今回採油時に混入した可能性が高いと考えられます。又、潤滑異常の早期発見パラメータである、摩耗過酷度を示すIs値がの乗と良好の範囲にあることから、潤滑状態は良好な状態にあると判断します。尚、計数汚染度が測定不能と汚染度が非常に多く含まれていましたので、念のため、再度採油・分析を実施し、汚染状態を確認されることを推奨します。
報告№105-6050 報告№106-0472 | 分析№105-01529 分析№106-02698 | 106-02698 | 分析の結果、摩耗の安定が確認されたことから、ギヤは継続使用可能と判断します。これらのことは、前回に比較して、計数汚染度はランク減少し、SOAP／D－SOAPの鉄濃度が減少したこと摩耗粒子形態観察の結果、金属接触が厳しい場合に発生するμmサイズのシビア粒子が観察されたものの、観察異常摩耗の早期発見パラメータであるフェログラフィーのIs値が.と良好の範囲にあること以上のことから判断しました。尚、バックラッシの増加量を分析結果から計算し、CBMによる傾向監視に役立てる事が出来ますので、構造が確認できる図面、ギヤの形式、歯形、モジュール、歯数、回転数、増速比、歯幅をお知らせ下さい。計算結果を報告します。
報告№109-09136 報告№110-00176 | 分析№109-001160 分析№110-000696 | 110-000696 | ・摩耗状態前回に比較してSOAP／D－SOAPの結果、鉄およびモリブデン濃度に大きな変化はなく、異常摩耗の早期発見パラメータであるフェログラフィーのIs値がのマイナス乗と良好でした。・汚染度前回に比較して計数汚染度はNAS級からNAS級にランク増加していました。光学顕微鏡写真の結果、外部から混入した砂や鉄錆等の異物が比較的多く観察されたことから、汚染の要因は外部から混入した異物によるものと考えられました。計数汚染度が増加しているものの、汚染の要因が摩耗ではなく、外部から混入した少量の異物であることと、管理限界値内にあることから良好と判断します。・前回同様に粘度、水分、全酸価、IR、RBOTの各データは良好でした。
報告№109-09136 報告№112-00537 | 分析№109-001160 分析№112-002233 | 112-002233 | 潤滑油は継続使用可能な状態にあると判断します。粘度、全酸価、IR、RBOTの各データは良好でした。油の余寿命は、使用油の使用期間または使用時間が不明であったため、ご依頼の油の余寿命に関する検討は行えませんでした。ただし、今回の結果がmin、新油値がminであることから、使用期間を仮にヶ月間と仮定すれば余寿命は十二分にあると言えます。可能であれば、使用期間、あるいは使用時間の情報をご提供下さい。水分は良好でした。
報告№108-0411 報告№110-00508 | 分析№108-02744 分析№110-002286 | 110-002286 | Iカップリング発光分光分析供試グリースをSOAP／D－SOAPで分析した結果、検出された金属元素は、鉄、銅、錫、リン、カルシウム、アルミニウム、ナトリウム、マグネシウムでした。これらの検出された金属元素から発生箇所を推定すると鉄、銅、錫・軸受等リン・グリース添加剤カルシウム、ナトリウム、アルミニウム、マグネシウム・増ちょう剤であると思われます。このうち、機械部品が摩耗したと思われる元素はのグループです。フェログラフィー摩耗粒子の形態で比較的多く観察された粒子は、潤滑状態が正常な場合に発生する摩耗粒子と、金属潤滑部が局部的に油膜切れを起こして発生するシビア粒子でした。このような摩耗粒子が観察された場合には、潤滑部では正常なマイルド摩耗と凝着摩耗が混在していることが分かります。軸受は継続使用可能な状態にあると判断します。しかし、摩耗粒子の形態に油膜切れによって発生するシビア粒子が観察されていることから、転がり軸受の軌道面では油膜切れによる摩耗があると判断されます。そのため、今後はこの摩耗による軌道面の損傷が起点となって、フレーキングに進展することが懸念されることから、定期的な分析により摩耗の進行状況を確認することを推奨します。
報告№108-0411 報告№110-00468 | 分析№108-02744 分析№110-002112 | 110-002112 | 金属元素と濃度の分析は、試料油を以上の高温で発光させ、その光を分光器で分光し、分光によって得られた光の強度と金属固有の波長とから元素を特定するIカップリング発光分光分析法を用います。また摩耗状態は、SOAP法により求めた金属成分と濃度にフェログラフィー法による摩耗粒子分析とを加味して総合的に評価しますが、摩擦面の摩耗機構と摩耗状態の判断は摩耗粒子の形態と、異常摩耗の早期発見パラメータであるIs値により判断します。Iカップリング発光分光分析供試のタービン油を分析した結果、SOAP／D－SOAPで鉄、銅、亜鉛、カルシウム、バリウム、アルミニウム、ケイ素、ナトリウムが検出されました。これらの検出された金属元素から発生箇所を推定すると鉄、銅・軸受等亜鉛、カルシウム、バリウム、アルミニウム、ケイ素、ナトリウ・外部混入異物であると思われます。このうち、機械部品が摩耗したと思われる元素はのグループです。ケイ素の検出SOAPでケイ素がppm検出されました。一般に、潤滑油中からケイ素が検出された場合の原因として、シリコン油或いは、シリコン系の添加剤が検出されるフェログラフィーおよびフィルタ表面の異物観察で砂が多く観察されて検出されるシリコングリースをシール部に塗布している場合、このシリコングリースが潤滑油に混入して検出されるなどが挙げられますが、今回検出が比較的高濃度であることからの可能性が考えられます。については、分析結果では確認することが出来ませんので、これに関する情報があれば提供をお願いします。フェログラフィー摩耗粒子分析結果から観察された粒子は、潤滑状態が正常な場合に発生する摩耗粒子異物の切削作用で発生する切削粒子金属潤滑部が局部的に油膜切れを起して発生するシビア粒子局部的に高圧・高温となる場合に発生するフリクションポリマでした。潤滑状態と摩耗形態異常摩耗の早期発見パラメータとして摩耗粒子を定量化して評価するフェログラフィーのIs値は、潤滑状態が厳しいの乗となっていました。潤滑部では、正常なマイルド摩耗、異物による切削摩耗、やや厳しい摩耗形態の凝着摩耗が発生し、そして局部的に高圧・高温状態になっている箇所があることも確認されました。摩耗形態の中でも切削摩耗は、摩耗進行速度が速い形態であることから管理には注意が必要です。転がり軸受で切削摩耗が発生している場合、軸受の寿命は分の程度に低下することが知られています。また、切削摩耗の発生原因となる混入異物が残留している場合、この異物により切削摩耗が継続して発生する可能性があります。フリクションポリマは、潤滑油が軸受軌道面に押し込められ高圧状態になると同時に、圧縮熱により高温状態になった結果、基油自身重合反応を起こし生成することが知られています。そのため、高圧高温状態の解消がなされなければ、潤滑油の劣化が進行し、粘度上昇に因る潤滑異常に進展する場合があります。計数汚染度、重量汚染度は共に当社推奨の管理限界値を超えていました。フィルタ表面の異物観察で金属片、鉄錆、砂等が観察されたことから、汚染度が高い要因は、摩耗と外部混入異物の影響と思われます。粘度、全酸価、IR、RBOTの各データは良好でした。尚、別紙RBOTの減少傾向から油の余寿命を求めた結果、この減少傾向のまま継続使用した場合は、年月には限界値に到達すると推定されました。軸受および潤滑油は継続使用可能な状態にあるものの、以下の対策が必要です。更油RBOTの減少傾向から、少なくともヶ月後の定検前に当社推奨の限界値に到達することが推定され、かつ、油の汚染度が高く、観察された摩耗粒子や異物が軸受軌道面に噛み込み摩耗が進行し、軸受の寿命の指標となるフレーキングに進展することが懸念されるため、更油が必要と判断します。なお、汚染度が悪く、通常の更油だけでは汚染物が油槽内に残留する可能性が高いため、更油前に油槽内を清掃することを推奨します。定期的な分析摩耗の進行を監視するため、定期的に分析を実施し、摩耗の進行状況を確認することを推奨します。傾向監視のための次回採油時期は、理論的に求めると最短で約時間となります。この時間は、油中汚染物が均一になるために必要とする時間であり、この時間を経過すれば、再分析の結果から潤滑状態の傾向を確認することが可能となります。理論時間を参考に次回採油時期を検討されることを提案します。シリコン系のグリースや添加剤の確認シリコン系の添加剤やグリースを使用している箇所があるかについてご確認下さい。
報告№107-4543 報告№107-4543 | 分析№107-02132 分析№107-02147 | 107-02147 | トライボ診断の結果、全てのデータが良好であることから、この油は継続使用可能と判断します。は良好と判断します。粘度は良好。粘度は.mm/sと新油値mm/sに比較して、粘度変化率は-％で、当社推奨の管理限界値である±％以内にあり、良好と判断します。粘度はmm/sでした。粘度はmm/sでした。粘度指数はでした。粘度指数はでした。水分は良好。水分は.ppmと当社推奨の管理限界値の以下であり、良好と判断します。全酸価は良好。全酸価はmgKOH/gと新油値mgKOH/g以内であり、良好と判断します。
報告№106-6102 報告№106-0521 | 分析№106-02223 分析№106-03027 | 106-03027 | 分析の結果、計数汚染度は良好の範囲にあるものの、重量汚染度がmg/mlと当社推奨の管理基準値を超えていました。汚染要因は、光学顕微鏡写真に示すようにフィルタ表面が茶褐色になっていたことから、スラッジによるものと推定されました。スラッジには粘着性があり、このスラッジが原因でバルブ類の動作障害等が発生することが懸念されるため、至急除去する必要があります。除去方法は油劣化進行の有無により違いますので、まず、分析により油劣化の有無を確認します。その後、以下の方法により除去することを推奨します。油劣化の進行が確認された場合は、更油を実施する油劣化の進行が確認されない場合は、当社製清浄分散剤TS－の投与と濾過を実施する。
報告№104-8044 報告№104-0321 | 分析№104-02040 分析№104-02291 | 104-02291 | 設備の保全適正化、コスト削減を図るため状態基準保全の導入を進めている中で、本機器はCBMによる分解点検周期の延長を行うこととしている。そこで、現在実施している振動診断法に加えて精度の高いCBMを目指しトライボ診断を実施することとした。トライボ診断の結果、軸受軌道面、転動面、保持器摺動面には異物の噛み込みにより発生した損傷や油膜切れにより発生した損傷の発生があるものの、軸受寿命の指標とされるフレーキングの発生は確認されず、現在のところは継続使用可能な状態にあると判断します。但し、損傷が起点となってフレーキングに進展するため、清浄な油を充填するとともに油槽内を念入りに清掃し、損傷発生の抑制に心がける必要があります。これらのことは、異常摩耗の早期発見パラメータであるフェログラフィーのIs値がの乗と非常に高く、摩耗粒子の形態観察の結果、異物の噛み込みにより発生した切削粒子や摩擦熱が高い場合に発生する黒錆が多くみられたことD－SOAPの結果、摩耗により発生した鉄がppmと多く検出されたこと計数汚染度は、汚染度が高い影響で測定できず、且つ、重量汚染度が.mg/mlと高い値を示していたこと以上のことから判断しました。今回採油が軸受油槽のドレンバルブから全量採油を実施しているため、油槽底部や配管内に長期間残留していた汚染物が採取された可能性があります。油交換を実施する際には油槽内部の清掃を念入りに実施されることを推奨します。尚、を示す粘度、水分、全酸価、IRの各データが良好であることから、この油は継続使用可能と判断します。
報告№109-09136 報告№112-00638 | 分析№109-001160 分析№112-002860 | 112-002860 | 分析の結果、潤滑油および対象設備は継続使用可能な状態にあると判断します。但し、今後も摩耗の進行を傾向監視するため、以下の対策を推奨します。定期的な分析今後懸念される切削摩耗や凝着摩耗の進行を監視するため、定期的に分析を実施することを推奨します。はフェログラフィーおよびSOAP／D-SOAPの結果から総合的に判断した結果、傾向管理が必要な状態にあると考えられます。フェログラフィー【定量分析：Is値】Is値は異常摩耗の早期発見パラメータのつで、摩耗粒子を定量化するために用います。今回のIs値はの乗とやや高い値でした。フェログラフィー【定性分析：摩耗粒子および摩耗形態観察】分析結果から比較的多く観察された粒子は、以下の通りでした。正常な摩耗粒子・潤滑状態が正常なマイルド摩耗により発生。切削粒子・異物や金属表面の微小突起による切削摩耗により発生。シビア粒子・潤滑状態がやや厳しい凝着摩耗により発生。金属潤滑部が局部的に油膜切れを起していると考えられます。フリクションポリマ・局部的に高圧・高温となる場合に発生。観察された摩耗粒子の中でも切削粒子、フリクションポリマは、注意が必要です。切削摩耗は、他の摩耗形態に比較して摩耗進行速度が速く注意が必要で、定期的なトライボ診断による状態監視が必要と考えます。切削摩耗の原因となる混入異物が残留している場合、この異物により切削摩耗が継続して発生する可能性があります。フリクションポリマは、潤滑油が摺動面に押し込められ高圧状態になると同時に、圧縮熱により高温状態になった結果、基油自身が重合反応を起こし生成することが知られています。そのため、高圧高温状態の解消がなされなければ、潤滑油の劣化が進行し、粘度上昇に因る潤滑異常に進展する場合があります。Iカップリング発光分光分析【SOAP／D-SOAP】検出された金属元素から発生箇所を推定すると、以下の通りでした。鉄、錫・エンジン部品ニッケル、リン、亜鉛、カルシウム、ナトリウム・添加剤バリウム・外部混入異物重量汚染度は、mg/mlでした。n-ペンタン不溶解分n-ペンタン不溶解分は、.mass％でした。粘度、水分、酸価、塩基価の各データは良好でした。
報告№109-09136 | 分析№109-001160 | 113-002842 | 潤滑油は汚染度が高く、この油中の汚染物が潤滑部に噛み込むことによる摩耗の進行が懸念されます。現時点では、汚染物による影響は少なく、対象設備は継続使用可能な状態にあると判断しますが、今後の摩耗推移を確認するためにも傾向監視を継続することが有効です。更油油中の汚染度が高いことから、摩耗粒子や異物等の夾雑物が潤滑面に噛み込むことによる摩耗の進行が懸念されるため、可能であれば更油を推奨します。定期的な分析今後の疲労摩耗の推移を監視するため、定期的な分析実施を推奨します。新油の分析粘度、酸価は、油の性能を評価するパラメータの一種です。油の性能低下は、新油との比較が必要なことから、使用油の油名確認および未使用油の分析による比較評価を推奨します。異常摩耗の早期発見のパラメータであるIs値は、レベルと高い値でした。また、潤滑部の摩耗が認められたため、定期的に潤滑油分析を実施し、摩耗推移を監視することが有用と考えます。フェログラフィーで比較的多く観察された粒子は、以下の通りです。正常な摩耗粒子・潤滑状態が正常なマイルド摩耗により発生。疲労摩耗粒子・繰返し応力による金属疲労で発生。大型化するとフレーキングやスポーリングの発生が懸念されます。SOAP-Tで鉛が比較的高い値で検出されたため、鉛を使用した箇所の摩耗の発生が懸念されます。計数汚染度はNAS級を上回っており、当社推奨の管理限界値を超えていました。今後、油中の汚染物が潤滑部に噛み込むことによる摩耗の進行が懸念されます。前回同様、水分は良好です。粘度粘度はmm/sでした。ISOVG規格外にありますが、新油との比較による評価を推奨します。酸価は.mgKOH/gでした。新油との比較による評価が必要です。
報告№107-0366 報告№108-0181 | 分析№107-01900 分析№108-01254 | 108-01254 | 濾過前の試料油を分析した結果、粘度が.mm/sと前回の.mm/sに比較して、粘度変化率は-％低下していました。現在、ISOVGからISOVGに移行しているため異常ではなく、本試料油は継続使用可能と判断します。
報告№106-0227 報告№107-0153 | 分析№106-01279 分析№107-00856 | 107-00856 | 濾過前の試料油を分析した結果、粘度が.mm/sと新油のmm/sに比較して、粘度変化率は+.％で、やや不良領域にありました。現在、ISOVGからISOVGに移行しているため異常ではなく、本試料油は継続使用可能と判断します。
報告№107-4545 報告№108-5077 | 分析№107-02185 分析№108-02836 | 108-02836 | トライボ診断の結果、粘度を除く項目は良好でした。粘度は、新油値のmm/sに比較し変化率が-.％のmm/sとなっており、当社推奨の管理限界値である±％を超えています。粘度低下の要因のひとつとなる異種油の混入や劣化がIRで確認できなかったことから、今回の粘度低下は、潤滑油の製造ロットによる差異、または、潤滑油の分子がせん断作用を受けて低下したことなどが考えられます。現在のところ、本試料油は継続使用可能な状態にありますが、粘度低下は、シール部からの漏れ量の増加につながりやすくなることから、定期的な分析により粘度の低下および油の劣化の進行状況を確認することを推奨します。粘度が当社推奨の管理限界値を超えています。粘度は当社推奨の管理限界値を超えています。粘度はmm/sと新油値mm/sに比較して、粘度変化率は-.％で、当社推奨の管理限界値である±％を超えています。粘度はmm/sです。粘度はmm/sです。粘度指数はです。粘度指数はです。水分は良好。水分はと当社推奨の管理限界値の以下にあり、良好と判断します。全酸価は良好。全酸価は.mgKOH/gと新油値.mgKOH/gに比較して高いものの、IRの結果で油劣化の兆候を示すカルボン酸の吸収が確認されていないことから、良好と判断します。
報告№104-4548 報告№104-0236 | 分析№104-01752 分析№104-01780 | 104-01780 | C石膏サイロスイープ減速機の潤滑油を分析し、トライボ診断を実施しました。その結果、以下の通りでした。減速機の潤滑状態減速機の潤滑状態を知るためフェログラフィー及びSOAP／D-SOAPを実施しました。その結果、ギヤ歯面及び銅を使用した箇所で、やや厳しい金属接触が発生していることが確認されました。D-SOAPの鉄濃度と油量リットルから計算によって求めた摩耗体積はmmとなります。減速機の構造、各ギヤのモジュール、歯数、歯幅、初期のバックラッシ等の情報が確認できれば、計算によってもとめた摩耗体積からこれまでのバックラッシ増加量を求め、更に、バックラッシ増加量を設計許容値に照合することで減速機の点検要否を検討することが可能となります。非分解による設備診断を推進するために是非、これらの情報をご提供下さい。尚、ギヤ歯面や、その他摺動箇所で、厳しい金属接触が認められており、今後さらに摩耗が進行することが懸念されます。摩耗の進行を把握するには定期的な分析による傾向監視を実施することを推奨します。傾向監視のための採油周期の検討には、回転数、濾過システムの有無および仕様等が必要ですのでこれらの内容をご提示下さい。潤滑油の劣化潤滑油の劣化状況を確認するため、全酸価及びIRを実施しました。その結果、全酸価が.mgKOH/gと新油値の.mgKOH/g以内にあり、且つ、IRの結果、新油のスペクトルに比較して変化がないことから、この油は継続使用可能と判断します。
報告№109-09136 報告№110-00115 | 分析№109-001160 分析№110-000429 | 110-000429 | ・摩耗状態前回同様にSOAP／D－SOAPの結果、潤滑油中からは鉄が検出されました。検出されたこれらの金属は、粒子観察の結果から金属接触が厳しく、且つ、摩擦熱が高い場合に発生する黒錆でした。摩耗粒子の観察結果から、スラスト軸受の潤滑面は、油膜が破断して摩耗粒子が発生する凝着摩耗になっているところがあると思われます。分析の結果からは軸受メタルの主成分である錫が検出されていないものの、異常摩耗の早期発見パラメータであるフェログラフィーのIs値が前回のの乗から乗に桁上昇し、やや高い範囲にあることから、潤滑状態は依然として厳しい状態にあると思われます。・汚染度前回に比較して計数汚染度はNAS級からNAS級にランク減少し、良好でした。結論潤滑状態の異常の早期発見パラメータであるIs値がの乗となったことから、念のため継続監視が必要と判断します。今後、凝着摩耗の進行を監視するため、ヶ月後に再度分析を実施し、摩耗の進行状況を確認されることを推奨します。
報告№109-09249 報告№110-00306 | 分析№109-001747 分析№110-001344 | 110-001344 | 油中金属の分析は、試料油を以上の高温で発光させた光を分光器で分光し、金属固有の波長から元素を特定するとともに、光の強度から濃度を求めるIカップリング発光分光分析法を用います。また摩耗状態は、SOAP法により求めた金属成分と濃度に、フェログラフィー法による早期発見パラメータであるIs値と摩耗粒子分析とを加味し、さらに摩耗粒子の形態により摩擦面で発生している摩耗機構を推定して総合的に判断します。Iカップリング発光分光分析供試のディーゼルエンジン油を分析した結果、検出された金属元素は油中金属元素の結果表に示すように、鉄、鉛、銅、クロム、アンチモン、ニッケル、錫、リン、亜鉛、カルシウム、アルミニウム、ケイ素、ナトリウム、マグネシウムでした。これら検出された金属元素から発生箇所を推定すると、鉄、鉛、銅、クロム、アンチモン、ニッケル、錫・エンジン部品リン、亜鉛、カルシウム・オイル添加剤アルミニウム、ケイ素、ナトリウム、マグネシウム・外部混入異物であると思われます。このうち、機械部品が摩耗したと思われる元素はのグループです。カルシウムなどの析出油中金属濃度を発光分光法による分析で金属濃度のカルシウムが.ppm検出され、また鉄も検出されました。エンジンオイル中に検出されるカルシウムは、燃焼ガス中に含まれている硫黄分と反応して微小サイズの硫酸カルシウム、いわゆる石膏が生成されます。この硫酸カルシウムは、モース硬度がとコンロッドやクランクメタルの主成分である錫や鉛の～と同等の硬さで、サイズは数μmから数十μmになることもあります。これらが軸受の油膜に混入した場合は、潤滑面では摩耗形態の中で摩耗速度が最も速い切削摩耗が発生し、メタルは短期間で摩耗することが判明しています。本試料の場合は、この硫酸カルシウム濃度が高く、また鉄も検出されています。さらにメタル主成分の錫が検出されたことから、硫酸カルシウム等が軸受摺動面に噛み込みメタルの摩耗が発生していると推定できます。潤滑油中の固形分としてのカルシウムは、オイルリングやトップリングが正常であれば検出されないものですが、当該機の場合は、オイルリングが摩耗し燃焼室から燃焼ガスや未燃焼ガスが潤滑油中に入り易くなっていると思われます。フェログラフィー摩耗粒子分析結果から観察された粒子は、潤滑状態が正常な場合に発生する摩耗粒子金属接触が厳しく、且つ、摩擦熱が高い場合に発生する黒錆でした。潤滑状態と摩耗形態異常摩耗の早期発見パラメータとして摩耗粒子を定量化して評価するフェログラフィーのIs値は、潤滑状態が厳しいの乗となっていました。摩耗粒子の観察結果から、シリンダ、ピストンリング、クランクメタル、カムロールの摺動部は、正常な潤滑状態であるマイルド摩耗とやや厳しい摩耗形態の凝着摩耗が発生していることが分かりました。水分はppmと当社推奨の管理限界値を超えていました。今後、水分の影響でエンジン内部に錆が発生し、その影響で摩耗が発生する懸念があります。粘度、全塩基価、酸化安定度、有機物・有機化合物の各データは良好でした。SOAPの結果、鉄濃度が高く、またクロム、錫、鉛、銅、アンチモン、ニッケルも検出されていることから、シリンダ、ピストンリング、クランクメタル、カムロール摺動部の摩耗の進行が確認されました。今後さらに進行することが懸念されるため以下の対策を推奨します。更油或いは部分更油による水分濃度の調整水分の影響により金属表面で腐食摩耗が発生し、発生した鉄錆等の粒子が潤滑部に噛み込み摩耗が進行することがありますので、更油或いは部分更油などにより相対的に水分濃度を低くするなどの方法を推奨します。定期的な分析エンジン内部の摩耗の進行を監視するため、定期的に分析を実施し、摩耗の進行状況を確認することを推奨します。分析結果特性低下特性低下に係るパラメータの分析結果は良好と判断します。粘度粘度は.mm/sと新油値.mm/sに対する粘度変化率は+.％で、当社推奨の管理限界値である±％以内にあり、良好と判断します。全塩基価全塩基価はmgKOH/gであり、当社推奨の管理限界値のmgKOH/g以上にあることから良好と判断します。酸化安定度酸化安定度はminであり、当社推奨の管理限界値のmin以上であることから良好と判断します。有機物・有機化合物有機物・有機化合物は、IRチャートによる新油分析値との比較の結果、cm-付近に劣化の兆候を示すカルボン酸の吸収が確認されていないことから、良好と判断します。色相はD.であり、新油値のLに比較して高い値でした。汚染に係るパラメータの分析結果は、水分は当社推奨の管理限界値を超えていました。水分はppmであり、当社推奨の管理限界値のを超えていました。汚染粒子数はNAS級以上でした。汚染度物重量はmg/mlでした。摩耗フェログラフィーによる摩耗粒子の観察の結果、潤滑状態が正常な場合に発生する摩耗粒子、金属接触が厳しく、且つ、摩擦熱が高い場合に発生する黒錆が比較的多く観察されました。異常摩耗の早期発見パラメータであるフェログラフィーのIs値がの乗と高く、摩耗粒子の形態観察の結果、潤滑状態が正常な場合に発生する摩耗粒子、金属接触が厳しく、且つ、摩擦熱が高い場合に発生する黒錆が比較的多く観察されました。金属濃度SOAP法により金属濃度を測定した結果、潤滑箇所で発生する金属接触によって検出される鉄がppm、鉛がppm、クロムがppm、ニッケルがppm、油の添加剤成分であるリンがppm、亜鉛がppm、カルシウムがppm、外部から混入したと思われるケイ素が、ナトリウムがppm検出されました。金属濃度酸溶解法により金属濃度を測定した結果、潤滑箇所で発生する金属接触によって検出される鉄が、鉛が、銅がppm、クロムがppm、アンチモンが、錫が、油の添加剤成分であるリンが.ppm、亜鉛が.ppm、カルシウムが.ppm、外部から混入したと思われるアルミニウムがppm、ナトリウムがppm、マグネシウムがppm検出されました。
報告№108-0387 報告№109-09047 | 分析№108-02609 分析№109-000490 | 109-000490 | 今回の採油は、主機停止中にオイルゲージから実施しているため、別紙油中粒子の沈降の影響に示すように、沈降の影響を受けて分析データが低濃度に出る可能性があります。今回の分析は、以上のことを踏まえて結果を検討します。分析の結果、採油条件が適正であれば、本データは良好の範囲にあると判断できますが、今回の採油条件では、汚染粒子の沈降の影響を受け、低濃度になっている可能性があります。可能であれば、対象設備運転中の採油条件で再度採油を実施されることを推奨します。
報告№109-09136 報告№112-00188 | 分析№109-001160 分析№112-000766 | 112-000766 | 潤滑油は継続使用可能な状態にあると判断します。前回同様に、粘度、水分、酸価の各データは良好でした。分析結果は良好と判断します。粘度粘度は.mm/sと新油値mm/sに比較して、粘度変化率は-.％で、当社推奨の管理限界値である±％以内にあり、良好と判断します。水分はppmと当社推奨の管理限界値の以下であり、良好と判断します。酸価は.mgKOH/gと新油値.mgKOH/gに比較して低く、良好と判断します。
報告№109-09136 報告№112-00610 | 分析№109-001160 分析№112-002591 | 112-002591 | 潤滑油および軸受は継続使用可能な状態にあると判断します。はフェログラフィーおよびSOAP／D-SOAPの結果から総合的に判断した結果、正常な状態にあると考えられます。フェログラフィー【定量分析：Is値】Is値は異常摩耗の早期発見パラメータのつで、摩耗粒子を定量化するために用います。Is値は前回に比較してのマイナス乗からマイナス乗に低下し、低い値でした。フェログラフィー【定性分析：摩耗粒子および摩耗形態観察】分析結果から比較的多く観察された粒子は、以下の通りでした。正常な摩耗粒子・潤滑状態が正常なマイルド摩耗により発生。Iカップリング発光分光分析【SOAP／D-SOAP】検出された金属元素から発生箇所を推定すると、以下の通りでした。錫・軸受等リン、ナトリウム・外部混入異物計数汚染度は、前回に比較してNAS級からNAS級にランク低下し、重量汚染度は.mg/mlから.mg/mlに増加しているものの、当社推奨の管理限界値以下にあり、共に良好でした。粘度、水分、全酸価、IR、RBOTの各データは、前回同様に良好でした。尚、RBOTは、前回に比較して大きな値であり減少傾向は確認されませんでした。このことから、酸化防止剤の消耗は確認されず、この油は継続使用可能な状態にあると判断できました。
報告№104-0317 | 分析№104-02279 | 104-02279 | 濾過前の試料油を分析した結果、計数汚染度が前回NAS級から、今回NAS級に約年ヶ月でランク上昇しました。摩耗粒子形態観察及びフィルタ写真の結果、鉄錆・砂等が多く観察されているため、汚染度が上昇した要因は、外部から混入した異物によるものと考えられました。鉄錆等の異物は、通常運転中、過去作業中、今回採油時などに混入したと考えられます。又、潤滑異常の早期発見パラメータである摩耗過酷度を示すIs値が.と非常に良好の範囲にあることから、潤滑状態は良好な状態にあると判断します。
報告№104-8044 報告№104-6082 | 分析№104-02040 分析№104-02387 | 104-02387 | オーバーホール後に初期試験を実施した結果、軸受メタルは継続使用可能と判断します。但し、計数汚染度がNAS級とやや高く、光学顕微鏡写真で、外部から混入した鉄錆・砂が多く観察されました。フェログラフィーの摩耗粒子形態観察で、局部的に高圧・高温となる場合に発生するフリクションポリマが多く観察されたことから、軸受摺動面では、摩擦熱が高い箇所が発生していると思われます。このことから、高い摩擦熱による油劣化及び外部から混入した異物の噛み込みに注意が必要です。一般に、フリクションポリマが観察された場合、局部的に軸受摺動部分に面圧の高い箇所が見られることがあります。それは、軸の振れ回り量の変動や、或いは、何らかの原因でメタルギャップが狭くなり、その狭いギャップに潤滑油が押込まれてフリクションポリマが発生している場合があります。このような場合には、軸受温度が若干上昇気味になることがありますので、パトロール時に温度の変化を注意深く監視する必要があると思われます。次回分析は、ヶ月後に精点A実施し、油の劣化状況及び摩耗の進行状況の確認をされることを推奨します。
報告№109-09136 報告№114-00213 | 分析№109-001160 分析№114-000692 | 114-000692 | 分析の結果、計数汚染度がNAS級と当社推奨の管理限界値に到達しています。今後、油中の汚染物が軸受摺動面に噛み込み摩耗が進行することが懸念されます。軸受は継続使用可能と判断します。但し、軸受メタルの摩耗が確認されているため、以下の対策を推奨します。更油および油槽内の清掃油中の汚染度が高いことから、汚染物が軸受摺動面に噛み込み摩耗が進行することが懸念されるため、油量が少ないことから更油を推奨します。尚、更油をする際には、油槽内を清掃し、更油する新油もNAS級程度の清浄な潤滑油を更油することを推奨します。定期的な分析および分析周期の検討定期的な潤滑油分析によるトライボ診断を実施することにより、分析データの変化から異常の兆候を早期に発見することが可能となります。別紙金属摩耗粉の平衡速度から計算する採油周期に示すように、計算では運転時間が時間で平衡濃度に到達すると思われます。そのため、本設備は時間経過すれば、いつでも採油可能ですので、この時間を目安に次回の採油時期を検討することを推奨します。次回の結果で摩耗状態が良好と確認されれば、分析周期を定期分析の周期にもどし、異常な摩耗状態と確認できた場合には分析周期をさらに短縮して、傾向管理していくことを併せて推奨します。軸受メタルの情報提供今後軸受メタルの摩耗が進行した場合、摩耗程度を評価する必要がありますので、次回分析時には、メタルサイズ、油入れ替え後の稼働時間ならびに直近のメタル交換からの稼働時間をお知らせください。分析結果異常摩耗の早期発見のパラメータであるIs値はレベルと高い値です。潤滑部の摩耗が認められたため、定期的に潤滑油分析を実施し、摩耗推移を監視することが有用と考えます。フェログラフィーで観察された代表的な粒子は、以下の通りです。発生粒子 発生メカニズム 正常な摩耗粒子 潤滑状態が正常な場合に定常摩耗により発生する シビア粒子 軸受摺動面で油膜切れによるやや厳しいすべり接触で発生する 疲労摩耗粒子 軌道面で繰り返し応力を受けて金属疲労により剥離して発生する SOAPの結果、鉄がppm、軸受メタルの主成分である錫がppm検出されていることから、主軸およびベアリング軌道面、軸受メタルの摩耗が発生していると推定されます。今後、軸受メタルの摩耗が進行した場合、油膜が形成されにくくなり、最終的には焼損する場合もあるため、注意が必要です。計数汚染度はNAS級と当社推奨の管理限界値に到達しています。フィルタグラムで金属片、鉄錆等が観察されていることから、汚染度が高い要因は、摩耗と外部混入異物の影響と思われます。粘度、水分、酸価、IRの各データは良好と判断します。
報告№109-09249 報告№111-00162 | 分析№109-001747 分析№111-000810 | 111-000810 | 潤滑油は継続使用可能な状態であり、また運転中における潤滑状態も正常であったものと判断します。本試料油は、油中粒子などの固形物は沈降して低濃度の部分を採油していると思われます。低濃度の部分を採油した場合、潤滑状態に異常が発生していても見落としてしまう可能性があります。今後の採油は、極力運転中もしくは停止直後の油槽中層部から実施されることを推奨します。本試料油は、分析結果の全ての分析項目の値が当社推奨の管理基準値を満たしており、新油分析値との比較結果も問題となる値はありませんでした。分析結果特性低下特性低下に係るパラメータの分析結果は良好と判断します。粘度粘度はmm/sと新油値mm/sに対する粘度変化率は-％で、当社推奨の管理限界値である±％以内にあり、良好と判断します。全酸価添加タービン油の全酸価は、油メーカによって初期値が違うため統一した管理基準を設定するのが困難であることから、当社では管理限界値を設定しておらず、新油分析値との比較及び他の分析項目の結果より全酸価の状態判断を行います。その結果、全酸価は.mgKOH/gと新油値.mgKOH/gに比較して若干高くなっていますが、IRチャートに示すように劣化の兆候として現れるカルボン酸などの有機物・有機化合物の発生が確認されていないことから、良好と判断します。酸化安定度酸化安定度はminであり、当社推奨の管理限界値のmin以上であることから良好と判断します。有機物・有機化合物有機物・有機化合物は、IRチャートによる新油分析値との比較の結果、cm-付近に劣化の兆候を示すカルボン酸の吸収が確認されていないことから、良好と判断します。色相はL.であり、新油値のL.に比較して変化はないことから、良好と判断します。汚染に係るパラメータの分析結果は良好と判断します。水分はppmであり、当社推奨の管理限界値の以下であることから良好と判断します。汚染粒子数はNAS級であり、当社推奨の管理限界値のNAS級以内であることから良好と判断します。汚染度物重量は.mg/mlであり、当社推奨の管理限界値のmg/ml以内であることから良好と判断します。摩耗運転中における潤滑状態は正常であったものと判断します。異常摩耗の早期発見パラメータであるフェログラフィーのIs値がのマイナス乗と当社基準値と比較して良好の範囲にあったことから、潤滑箇所の潤滑状態は正常と判断します。金属濃度SOAP法により金属濃度を測定した結果、外部から混入したと思われるケイ素がppm検出されましたが僅かであり、良好と判断します。金属濃度酸溶解法により金属濃度を測定した結果、潤滑箇所で発生する金属接触によって検出される錫、外部から混入したと思われるカルシウム、ナトリウムが検出されましたが僅かであり良好と判断します。
報告№107-0366 報告№108-0484 | 分析№107-01900 分析№108-03492 | 108-03492 | 濾過前の試料油を分析した結果、計数汚染度が前回同様にNAS級とやや不良領域にあります。摩耗粒子の形態観察でμm以下の鉄系摩耗粒子が多く観察されています。D－SOAPの結果、前回に比較して鉄がppmからppmに僅かに増加しています。主にサーボシリンダ内壁およびポンプ内部で摩耗が進行している可能性が考えられます。このまま摩耗が進行し汚染度が増加した場合、バルブ類の動作障害やフィルタおよびストレーナの目詰まり等が発生することが懸念されます。これらの障害発生に対する弊害を勘案の上、濾過を実施されることを推奨します。
報告№107-0394 報告№107-0394 | 分析№107-02064 分析№107-02064 | 107-02064 | 結論メタルの摩耗が確認されました。年月以降、メタルの更新や手入れがなく、且つ、更油や新油の補充が無かったとすると、メタルの表面は、摩耗が進行し、鏡面状態になっている箇所があると考えられ、軸受温度上昇につながる可能性があるため、開放点検が必要と判断します。計数汚染度が、NAS級と前年度濾過後のNAS級から約年ヶ月でランク増加していました。粘度は良好と判断します。粘度はmm/sと非常に良好の範囲にありました。水分は良好と判断します。水分は.と非常に良好の範囲にありました。全酸価は良好と判断します。全酸価はと非常に良好の範囲にありました。RBOTは良好と判断します。RBOTはminと非常に良好の範囲にありました。計数汚染度は、良好の範囲にあるものの、前年度に比較してランク増加していました。計数汚染度は、NAS級と前年度濾過後のNAS級に比較して、約年ヶ月でランク増加しました。重量汚染度は良好の範囲にありました。重量汚染度は.mg/mlと非常に良好の範囲にありました。機器の潤滑状態メタルの摩耗が確認されました。年月以降、メタルの更新や手入れがなく、且つ、更油や新油の補充が無かったとすると、メタルの表面は、摩耗が進行し、鏡面状態になっている箇所があると考えられ、軸受温度上昇につながる可能性があるため、開放点検が必要と判断します。油中の金属粒子濃度を分析するSOAP及びD-SOAPの結果、軸受メタルの摩耗により発生したと考えられる錫がSOAPでppm、D－SOAPがppm検出されていました。但し、本軸受油は、毎年濾過を実施しており、メタルの摩耗量を検討する場合は濃度補正を行う必要があります。錫濃度を補正した結果を別表に示します。この結果から、年月以降更油を実施していなければ、ppmになっていたと考えられることが出来ます。この補正後の錫濃度と油量リットルから摩耗量を下式により計算しました。 ・式 cmとなります。従いまして、下図のような体積をもつ金属片が摩耗した計算となります。この体積cmを軸受メタルの摩耗面積で割りますと平均的な摩耗深さとなります。この摩耗面積は当社の経験によれば、スラストメタル面積の約分の程度となることが確認されており、軸受の支持面積cmからスラストメタル面積とパッド枚数枚から計算すると.cmとなります。摩耗体積cmと.cmから平均的な摩耗深さを求めるとμmとなります。スラストメタルの表面粗さをRmaxμmと仮定すると下図摩耗深さと錫濃度との関係に示すように、既にスラストメタル表面は摩耗が進行し鏡面状態になっていると考えられるため、メタルの開放点検が必要となります。但し、今回の分析結果は、年月以降、メタルの更新や手入れがなく、且つ、更油や新油の補充がなかったことを前提にしておりますので、この前提が一致していない場合は、再計算を行う必要があります。一致していない場合は、ご連絡頂けますよう、お願い申し上げます。フェログラフィーの結果、メタルから発生した摩耗粒子の他に、フレッティングにより発生した摩耗粒子が多く観察されました。更にD－SOAPで鉄が検出されていることから、スラストランナー部や静止板支持部でフレッティングが発生していると考えられます。フレッティングの発生がメタル摩耗の直接原因と思われませんが、フレッティングで発生した摩耗粒子がメタルに埋没し起動時に始動トルクを増大させたり、或いは、停止時に面圧が上昇したりして間接的にメタルの摩耗増大に関与していると思われます。
報告№108-7004 報告№108-7004 | 分析№108-00437 分析№108-00437 | 108-00437 | 分析の結果、摩耗粒子の形態観察でワイヤーロープとドラムの摺動部分の摩耗により発生したと推定されるμm以下の鉄系摩耗粒子が観察されました。また、SOAP／D－SOAPで鉄および銅が多く検出され、摩耗粒子の形態観察およびSEM・XMAで銅合金、外部から混入したと思われる鉄錆、砂等が多く観察されたことから、銅を使用した箇所の摩耗が確認されました。銅を使用した箇所、例えばワイヤーロープのガイド等が考えられ、鉄錆、砂等は、ワイヤーロープが外気に触れているため、雰囲気中から混入したものと考えられました。今後、ワイヤーロープとドラムの摺動部分にこれらの異物が噛み込み、油膜切れが発生し、ワイヤーロープの摩耗によって外層素線が擦り減って、ロープ径が次第に細くなり、場合によっては断線の引き金になることも考えられます。摩耗量によっては取替が必要になる場合があるため、ワイヤーロープの直径を計り、今回の分析により出たデータをもとにロープ径の減少を定期的に確認することを推奨します。一方、グリースの物理的性状を示すIRで劣化の兆候を示すカルボン酸の吸収が確認されなかったことから、グリースは継続使用可能な状態であると判断します。尚、報告書の管理表中に示しているSOAP／D－SOAPは、グリース潤滑の場合、摩耗粒子が均一に分散していないため、測定値が大きく変動することがありますので参考値としてお考え下さい。
報告№108-6013 報告№108-0138 | 分析№108-00576 分析№108-00900 | 108-00900 | トライボ診断を実施し、軸受の潤滑状態、汚染状況、油の劣化状態を確認する。【軸受の潤滑状態】トライボ診断の結果、観察された摩耗粒子から、ベアリング軌道面の微小領域で摩耗が発生していることがわかりましたが、転がり軸受の寿命の指標となるフレーキングで発生する摩耗粒子が確認されていないことから、現在のところ、ベアリングは継続使用可能な状態にあると判断します。【油の汚染状況】計数汚染度がNAS級と当社推奨の管理限界値内にあり、重量汚染度がmg/mlでした。【油の劣化状態】油の劣化状況を確認するために実施した粘度、水分、全酸価、IRの各データが良好であることから、この油は継続使用可能と判断します。
報告№109-09136 報告№112-00605 | 分析№109-001160 分析№112-002573 | 112-002573 | 、汚染状態、ポンプ減速機と潤滑油は、継続使用可能な状態であるため、分解点検の必要はないと判断します。但し、粒子の中には、切削摩耗や凝着摩耗、そして疲労摩耗で発生した摩耗粒子が観察されていることから、今後の摩耗進行を傾向監視するため、＜以下のに示す＞対策を推奨します。ギヤの余寿命予測算定今回は、ギヤの情報が不明な部分がありますので、歯幅をmmと仮定し、モジュール、歯数を○○の情報を使用しました。これを基に太陽歯車－遊星歯車のバックラッシを油中金属濃度と設備油量から計算し、更油日の年月からの余寿命を予測しました。その結果、バックラッシの上限値である一般的に推奨されるμmに到達するのは、日後であることが分かりました。この計算の結果から、これまでと運転状況に変化がなければ、更油日から今回までと同様の期間は使用可能であると推定されます。この結果は、減速機の情報を仮定し、しかも回の分析結果を基に計算したもので、予測を行うには少なくとも回のデータが必要であることから、今回の考察結果は参考値としてお考え下さい。定期的な分析定期的に分析を実施することにより、データの変化から異常の兆候を早期に発見することが可能となります。今回初回分析であるため、あと最低でも回分析を実施することにより、分析データの変化を確認し、分析周期を検討することを推奨します。今後懸念される摩耗の進行を監視するため、出来るだけ早めに回目の分析を実施することを推奨します。バックラッシによる評価トライボ診断では、バックラッシの増加量を分析結果から計算できますが、今回は情報が不足していたため、仮定して計算しております。不足している情報をお知らせ頂ければ、より正確な診断を行うことが出来ますので、可能であれば情報をお知らせ下さい。はフェログラフィーおよびSOAP-Tの結果から総合的に判断した結果、傾向管理が必要な状態にあると考えられます。フェログラフィー【定量分析：Is値】Is値は異常摩耗の早期発見パラメータのつで、摩耗粒子を定量化するために用います。今回のIs値はの乗と低い値でした。フェログラフィー【定性分析：摩耗粒子および摩耗形態観察】分析結果から比較的多く観察された粒子は、以下の通りでした。正常な摩耗粒子・潤滑状態が正常なマイルド摩耗により発生。切削粒子・異物や金属表面の微小突起による切削摩耗により発生。球状粒子・金属接触が厳しく、且つ、金属が溶融するほどの高い摩擦熱が発生していると考えられます。疲労摩耗粒子・繰返し応力を受けて発生。観察された摩耗粒子の中でも切削粒子、球状粒子は、注意が必要です。減速機で切削摩耗が発生した場合、減速機内部で使用されている転がり軸受が切削摩耗により生じた軌道面の損傷が起点となって、寿命が分の程度に低下することがあることから、切削摩耗には十分注意する必要があります。切削摩耗の発生原因となる混入異物が残留している場合、この異物により切削摩耗が継続して発生する可能性があります。観察された摩耗粒子の中でも球状粒子は、異常摩耗の兆候を示す形態のパラメータで、この摩耗粒子が発生する場合、潤滑状態に注意が必要です。球状粒子の発生原因は、一般に、溶接工事、溶接作業などによる溶接スパッタの混入厳しい金属接触による摩耗が考えられます。球状粒子の発生原因が、の溶接スパッタの混入であれば、今後増加しないと思われますが、が考えられる場合は、原因を取り除かなければ球状粒子は増加すると考えられます。Iカップリング発光分光分析【SOAP-T】検出された金属元素から発生箇所を推定すると、以下の通りでした。鉄、銅、亜鉛・ギヤ、軸受等ニッケル、リン、ナトリウム・添加剤銅を使用した箇所の摩耗銅を使用した箇所は、転がり軸受の型番から保持器であることがわかります。今後保持器の摩耗が進行することで転動体とのギャップが大きくなると共に振動が増大し、摩耗の進行につながることが懸念されます。その他の銅を使用した箇所の溶出・摩耗潤滑油系統内で銅を使用している箇所は、潤滑油冷却器の配管などが考えられます。この箇所で溶出・摩耗が発生する場合は以下のことが考えられます。潤滑油冷却器の配管で摩耗していた場合、配管取付け部に緩みが生じて配管が振動し、継手部が外れたり、亀裂が生じて冷却水の混入にいたる場合があります。亜鉛系添加剤の影響により、潤滑油冷却器の配管で溶出していた場合、ピンホールが発生して冷却水の混入に至る場合があります。今後、油劣化の進行や水分濃度が上昇することに注意が必要です。バックラッシご提供いただいた減速機に関する情報から遊星歯車機構であることが分かりました。遊星歯車は、太陽歯車、内歯車、そして遊星歯車から構成されています。遊星歯車の数は、～個程度が一般的です。今回は個であることから、遊星歯車と内歯車、遊星歯車と太陽歯車の接触点は合計で箇所となります。今回の情報から、歯数、歯幅、モジュールが不明でしたので歯数を○○の情報と同様にして、歯幅をmm、モジュールをと仮定し、この部分のバックラッシを求めました。その結果、平均的に摩耗が発生していたと仮定した場合、バックラッシの増加量は以下の通りと推定されます。表バックラッシ増加量接触箇所 接触点 バックラッシ増加量 太陽歯車-遊星歯車 約. 遊星歯車-内歯 約. バックラッシ増加分の上限値は、メーカにより差異はあるものの、当社の推奨するバックラッシは、一般に推奨されるμmを管理目安にしています。この値に比較して十分に小さい値です。計数汚染度はやや高い値でした。計数汚染度計数汚染度は、NAS級と当社推奨の管理限界値NAS級以下にあるものの、やや高い値でした。重量汚染度は、.mg/mlでした。光学顕微鏡写真重量汚染度で濾過したフィルタ表面上の夾雑物を光学顕微鏡で観察した結果、金属片、鉄錆、砂等が観察されました。は良好と判断します。粘度粘度は、.mm/sと新油値.mm/sに比較して、粘度変化率は+％で、当社推奨の管理限界値である±％以内にあり、良好と判断します。水分は、.ppmと当社推奨の管理限界値の以下にあり、良好でした。酸価は、.mgKOH/gと新油値以下にあり、良好と判断します。IRIRチャートの結果、新油と使用油のスペクトルパターンはほぼ一致し、また、油劣化の兆候を示すカルボン酸の吸収が確認されていないことから、良好と判断します。
報告№100-0281 | 分析№100-03540 | 100-03540 | 本試験は、グリース交換後ヶ月経過した時点で分析を実施し、グリースの劣化状況、摩耗状況を前回分析のヶ月経過した結果と比較することを目的としました。グリースの物理的性状を確認するために実施したちょう度、滴点、全酸価、IRを実施しました。そのうち、滴点、全酸価の結果、グリースの劣化が確認されたため、塗布されているグリースを一旦除去し、新グリースを塗布しなおすことを推奨します。物理的性状を示すデータは以下の通りです。ちょう度はと新グリース値のに比較して、低下と推奨管理目安値内にあり、良好と判断します。滴点は、と新グリース値のに比較して、低下しており、油分の分離が発生していると考えられました。全酸価がmgKOH/gと新グリース値のmgKOH/gに比較して、mgKOH/g上昇しており、グリースが劣化していることが確認されました。ギヤの摩耗状態を確認するために実施した、フェログラフィー、SOAP／D-SOAPの結果、SOAP／D-SOAPで、ギヤの摩耗により検出された鉄が多く検出されました。又、フェログラフィーの結果、ギヤの摩耗により発生した鉄系粒子が支配的で、これらの粒子サイズはμm未満と比較的小さく、摩耗は比較的マイルドな状態で進行していることが確認できました。以上のことから、前回ヶ月使用したグリースに比較して、大きな変化は見られず、グリース、そのものの劣化は確認されたものの、摩耗の進行状況には大きな変化はないと考えられました。
報告№109-09094 報告№112-00124 | 分析№109-000872 分析№112-000488 | 112-000488_date121122 | 潤滑油は継続使用可能な状態にあると判断します。は良好でした。尚、RBOTがminと管理基本値の.minに比較して.min減少していました。このまま継続使用した場合、この減少傾向から限界値に到達するのは、別紙図RBOTの減少傾向に示すように年月と推定されました。残りの継続使用期間は、約年ヶ月であると予測されます。≪状態監視とパラメータ≫分析の目的および各分析のパラメータは以下の通りです。特性低下目的：油の分析結果から、や劣化傾向ならびに添加剤の消耗程度、残存寿命などを確認する。粘度JISK酸価JISK赤外線吸収スペクトルJISK酸化安定度試験JISK汚染目的：油の分析結果から、砂塵あるいは水・異種油などによるや、異物混入の有無を確認する。水分JISK計数汚染度JISB重量汚染度JISB光学顕微鏡観察摩耗目的：油中の摩耗粒子を分析する事により、回転・摺動部の潤滑状態、摩耗劣化の程度、余寿命などを解析する。摩耗診断電子顕微鏡観察JISKX線マイクロアナリシス油中金属濃度JISK≪分析結果≫特性低下粘度：良好粘度値mm/sの管理基本値mm/sに対する変化率は-.％であり、○○管理限界値±％以内に留まっています。酸価：良好酸価.mgKOH/gは管理基本値の.mgKOH/g以内にあることから、問題は無いと判断します。赤外線吸収スペクトル：良好酸化安定度試験：良好酸化安定度試験の結果、数値minは○○管理限界値min以上に留まっており、現時点での使用は可能と判断します。汚染水分：良好水分値ppmは○○管理限界値以内に留まっています。計数汚染度：今回は実施していません。重量汚染度：今回は実施していません。光学顕微鏡観察：今回は実施していません。摩耗摩耗診断電子顕微鏡観察・X線マイクロアナリシス：今回は実施していません。油中金属濃度：今回は実施していません。
報告№107-0051 報告№107-0051 | 分析№107-00224 分析№107-00224 | 107-00224 | 分析の結果、重量汚染度が当社推奨の管理限界値を超えていました。D－SOAPで油の添加剤成分であるバリウムが検出され、フィルタ写真ではフィルタ表面が薄茶色になっていたことから、汚染度が高い原因は、油の添加剤成分の析出により発生したスラッジの影響と考えられました。このスラッジは粘着性があり、バルブ類の動作障害等が発生することが懸念されるため、除去する必要があります。除去方法は、貴社でも実績のある当社製清浄分散剤TS－の投与と濾過を実施する方法を推奨します。これらのことは、重量汚染度がmg/mlと当社推奨の管理限界値を超えていたことフィルタ写真でフィルタ表面が薄茶色になっていたことD－SOAPの結果、油の添加剤成分であるバリウムが検出されたこと以上のことから判断しました。は良好と判断します。粘度は良好と判断します。粘度はmm/sと新油値mm/sに比較して、粘度変化率は+％で、当社推奨の管理限界値である±％以内にあり、良好と判断します。水分は良好と判断します。水分はと当社推奨の管理限界値の以下であり、良好と判断します。全酸価は良好と判断します。全酸価は.mgKOH/gと新油値.mgKOH/gに比較してやや高い値であるものの、IRの結果で油劣化の兆候を示すカルボン酸の吸収が確認されていないことから、良好と判断します。IRの結果、良好と判断します。IRの結果、油劣化の兆候を示すカルボン酸の吸収が確認されていないことから、良好と判断します。RBOTの結果、良好と判断します。RBOTはminと当社推奨の管理限界値のmin以上であり、良好と判断します。重量汚染度は当社推奨の管理限界値を超えていました。計数汚染度は良好と判断します。計数汚染度はNAS級と当社推奨の管理限界値のNAS級以内であり、良好と判断します。重量汚染度は当社推奨の管理限界値を超えていました。重量汚染度はmg/mlと当社推奨の管理限界値のmg/mlを超えていました。機器の潤滑状態機器の潤滑状態は正常と判断します。SOAPの結果は良好です。SOAPの結果、油の添加剤成分であるバリウムがppm、外部から混入したと思われるケイ素がppm検出されました。D－SOAPの結果、油の添加剤成分であるバリウムが検出されました。D－SOAPの結果、油の添加剤成分であるバリウムが、外部から混入したと思われるカルシウムが、ナトリウムが検出されました。フェログラフィーの結果は良好です。異常摩耗の早期発見パラメータであるフェログラフィーのIs値が.と良好の範囲にあり、潤滑状態は良好と判断します。
報告№102-4079 | 分析№102-03165 | 102-03165 | 分析の結果、摩耗粒子形態観察で、外部から混入した鉄錆が多く見られました。混入による影響は、直ちにないと思われますが、これらの異物が軸受摺動面に噛み込み摩耗が進行する場合があるため、ヶ月後に再度分析を実施し、摩耗の進行状況を確認されることを推奨します。これらのことは、異常摩耗の早期発見パラメータであるIs値が、.と良好の範囲にあるものの、摩耗粒子形態観察で、外部から混入した鉄錆が多く見られたことから判断しました。尚、外部から混入した異物が検出されたのは、今回の採油箇所が、ドレンバルブから採油を実施しているため、配管内に残留していたものを採油した可能性があります。前回採油時には採油前にリットル廃油してから採油を実施していますので、今回は廃油量が不足していた可能性があります。
報告№108-5065 報告№108-5065 | 分析№108-02442 分析№108-02442 | 108-02442 | トライボ診断の結果、粘度、泡立ち試験を除く項目は良好です。粘度はmm/sと新油値mm/sに比較して、粘度変化率は-％で、当社推奨の管理限界値である±％を超えています。今後、粘度の低下により油膜切れが発生し、金属接触が発生することが懸念されるため、更油を実施することを推奨します。泡立ち試験の結果は、一般的には消泡性能が低くいと判断できる値の-ですが、新油値の-と同レベルにあったため、良好と判断します。機器の潤滑状態潤滑状態指数はのマイナス乗と濾過設備のない機器であれば正常な潤滑状態にあると判断できますが、ギヤボックスの油系統にはインラインフィルタとオフラインフィルタがあり、μmサイズ以上の粒子の大部分は捕捉され、異常な摩耗状態が発生したとしても正常な潤滑状態にあると誤認してしまう可能性があります。そこで、フィルタが設置されていない場合の潤滑状態を、一般的なフィルタの効率である.と仮定し、粒子の発生状況から潤滑状態を推定しました。その結果、ギヤは継続使用可能な状態にあると思われますが、潤滑状態指数はやや厳しい状態にあるの乗領域にあると推定できました。推定結果は、フィルタの濾過効率を仮定して求めたものですが、フィルタがない状態では油中の粒子濃度は現在より高いことは明らかです。そのためヶ月後に再度分析を実施し、摩耗進行の有無をチェックすることを推奨します。尚、フィルタの捕捉の影響による誤認を避けるため、これまでの採油箇所に加え、インラインフィルタやオフラインフィルタの捕捉物も分析し、その結果から潤滑状態を評価することを提案します。フィルタ捕捉物の分析を実施する際には、フィルタ使用時間の情報をご提供いただけますようお願い致します。粘度は当社推奨の管理限界値を超えています。泡立ち試験の結果、消泡性能が低いと判断できる値であるものの、新油と同レベルにあると判断します。粘度は当社推奨の管理限界値を超えています。粘度はmm/sと新油値mm/sに比較して、粘度変化率は-％で、当社推奨の管理限界値である±％を超えています。粘度は.mm/sです。粘度は.mm/sです。粘度指数はです。粘度指数はです。泡立ち試験は-です。泡立ち試験は-と新油と同レベルにあり、消泡性能が新油と同レベルにあると判断します。水分は良好。水分は.ppmと当社推奨の管理限界値の以下であり、良好と判断します。全酸価は良好。全酸価はmgKOH/gと新油値mgKOH/g以内にあり、良好と判断します。機器の潤滑状態精密な濾過設備がない機器であれば、潤滑状態指数は正常の範囲にあると判断します。潤滑状態指数は正常の範囲にあると判断します。異常摩耗の早期発見パラメータである潤滑状態指数がのマイナス乗と、精密な濾過設備がない機器であれば、潤滑状態指数は正常の範囲にあると判断します。
報告№109-09136 報告№112-00564 | 分析№109-001160 分析№112-002340 | 112-002340_date140307 | 潤滑油の劣化はなく、汚染度は良好な範囲にあることから、継続使用可能と判断します。軸受は継続使用可能な状態にあると判断します。濾過機の入口と出口の箇所から採油本設備には、濾過機が設置されており、常時運転しているため、常に正常な状態に保持され摩耗の変化が生じても検出されない可能性があります。潤滑状態をより正確に把握するには、濾過機の入口と出口から採油を実施し、その差異から濾過効率を求め、それを根拠に摩耗の進行状況を確認することを推奨します。はフェログラフィーおよびSOAP-Tの結果から総合的に判断した結果、正常な状態にあると考えられます。フェログラフィー【定量分析：Is値】Is値は異常摩耗の早期発見パラメータのつで、摩耗粒子を定量化するために用います。今回のIs値はのマイナス乗と低い値でした。フェログラフィー【定性分析：摩耗粒子および摩耗形態観察】分析結果から観察された全ての粒子量は少でした。Iカップリング発光分光分析【SOAP-T】検出された金属元素から発生箇所を推定すると、以下の通りでした。銅、錫、亜鉛・軸受等リン、カルシウム、ケイ素、ナトリウム・外部混入異物計数汚染度、重量汚染度は共に良好でした。粘度、水分、酸価、IR、RBOTの各データは良好でした。尚、別紙RBOTの減少傾向から油の余寿命を求めた結果、対象の潤滑油は直近の更油から起算した稼働時間で、時間まで使用可能であると推定されました。
報告№101-6175 | 分析№101-02103 | 101-02103 | 分析の結果、計数汚染度、D-SOAP、フェログラフィーを除く項目は良好でした。計数汚染度がNAS級と当社推奨の管理限界値にあるものの、やや汚染されていました。D-SOAPの結果、主軸の摩耗により発生した鉄が、メタルの摩耗により発生した錫が、オイルリングの摩耗により発生した銅が検出され、摩耗の過酷度を示すフェログラフィーのIs値がの乗とやや高い値を示しており、汚染の要因は、主軸、メタル、オイルリングの摩耗により発生した摩耗粒子によるものと考えられました。D-SOAPの錫濃度、油量Lから摩耗量を下式により計算すると.mmとなります。 ・式 ご提供いただいた図面より下メタルの表面積を求めるとmmとなります。実際に摩耗が発生する面積は当社の研究によれば、下図に示す部分になることが確認されており、この面積を摩耗面積と呼び、mmとなります。この摩耗面積が平均的に摩耗したと仮定すると下式により平均的な摩耗深さを求めることができます。計算すると.μmとなります。 ・式 この摩耗深さは、一般的なメタルの表面粗さであるsを使用メタルの表面粗さと仮定するとその粗さの分の程度が摩耗したと考えることができます。このことから、本メタルは十分使用可能な状態にあると判断できます。但し、錫濃度は油の交換や補充により変化しますので、今回だけのデータでは不十分です。メタルの使用開始から分析によりモニタする必要があります。今回、メタルの鋳込み替えを実施しておりますので、今後は、初期値を取ると共に、定期的に分析を実施し、摩耗の進行状況を確認することを推奨します。尚、分析周期は、別添資料金属摩耗粉の平衡速度から求める分析周期に示す通り、時間経過すれば平衡濃度に到達し、いつでも採油が可能となりますので、初期値を取ったあとは、前述の平衡濃度到達時間を参考に決定することを推奨します。
報告№109-09136 報告№111-00271 | 分析№109-001160 分析№111-001278 | 111-001278 | 潤滑油は継続使用可能な状態にあると判断します。前回に比較して計数汚染度はNAS級からNAS級にランク減少し、良好でした。前回に比較して水分は大きな変化はなく、酸価も良好でした。
報告№109-09136 | 分析№109-001160 | 114-000985 | 潤滑油は継続使用可能と判断します。但し、汚染物重量が要処置領域にあり、フィルタ残渣に金属片、鉄錆、スラッジが確認されました。異物の噛み込みによる摩耗の進行や潤滑不良が懸念されます。軸受は継続使用可能な状態にあると判断します。但し、D-SOAPで鉄が検出され、累計鉄濃度が要処置領域でした。フェログラフィーのIs値が正常であり、直ちに異常となるような摩耗粒子が観察されていないことから、現状は継続使用可能と考えられるため、今後の摩耗推移を確認し、傾向監視を継続することが有効です。更油汚染物重量が要処置領域にあることから、油中の固形異物が軸受へ噛み込み、切削摩耗が進行する可能性やスラッジによる潤滑不良による摩耗の進行が懸念されるため、更油を推奨します。定期的な分析累計鉄濃度が要処置領域にあることから、定期的に分析を実施し、今後の摩耗の推移を監視することを推奨します。異常摩耗の早期発見パラメータであるのIs値は、前回の-レベルからレベルに上昇しているものの良好です。但し、D-SOAPで鉄が検出され、累計鉄濃度が要処置領域にあることから、今後の摩耗推移を確認することが有用です。水分は良好です。但し、汚染粒子数は注意領域、汚染物重量は要処置領域でした。汚染粒子数、汚染物重量汚染粒子数はNAS級と注意領域、汚染物重量はmg/mlと要処置領域でした。フィルタ残渣に金属片、粘ちょう物、鉄錆、砂等が観察されたことから、汚染物重量を高くしている要因は、摩耗、スラッジ、外部混入異物と思われます。．粘度、全酸価、酸化安定度、有機物・有機化合物、色相の各データは良好です。
報告№108-5071 報告№110-00397 | 分析№108-02721 分析№110-001820 | 110-001820 | 潤滑油は継続続使用可能な状態にあるものの、今後は障害予防を目的に以下の対策を推奨します。今後、全酸価の上昇が予測されますので、同様に分析周期を短縮して傾向監視を強化することを併せて推奨します。分析結果全酸価が上昇していました。泡立ち試験の結果、消泡性能が低下していることが確認されました。粘度粘度はmm/sと新油値mm/sに比較して、粘度変化率は-.％で、当社推奨の管理限界値である±％以内にあり、良好と判断します。泡立ち試験泡立ち試験は-と新油に比較して低い値でした。水分は.と当社推奨の管理限界値の以下であり、良好と判断します。全酸価全酸価は.mgKOH/gと新油値.mgKOH/gに比較して高いものの、IRの結果で油劣化の兆候を示すカルボン酸の吸収が確認されていないことから、良好と判断します。
報告№108-0227 報告№110-00732 | 分析№108-01664 分析№110-003412 | 110-003412 | 【評価：B＋】Iカップリング発光分光分析供試のギヤ油を分析した結果、検出された金属元素は、油中金属濃度の結果表に示すように、鉄、鉛、銅、ニッケル、錫、リン、亜鉛、カルシウム、アルミニウムケイ素、ナトリウム、マグネシウム、ホウ素が検出されました。これらの検出された金属元素から発生箇所を推定すると鉄、鉛、銅、ニッケル、錫・ギヤ・軸受等リン、亜鉛、カルシウム、マグネシウム、ホウ素・オイル添加剤アルミニウム、ケイ素、ナトリウム・外部混入異物であると思われます。このうち、機械部品が摩耗したと思われる元素はのグループです。銅を使用した箇所の溶出・摩耗銅を使用した部分の溶出・摩耗が発生しています。亜鉛系添加剤を使用している潤滑油で銅が検出される場合、潤滑系統内でこれらの金属が亜鉛系添加剤の影響により溶出することが知られています。今回の検出は、この溶出と、摺動面の摩耗との双方によるものと考えられます。今後、別紙鉱油の酸化に対する金属触媒の影響に示すように濃度の増加に伴い酸化速度が速まる可能性があります。フェログラフィー異常摩耗の早期発見パラメータとして摩耗粒子を定量化して評価するフェログラフィーのIs値は、潤滑状態が正常なの乗でした。摩耗粒子の形態で比較的多く観察された粒子は、潤滑状態が正常な場合に発生する摩耗粒子、フレッティングにより発生する赤錆でした。このような摩耗粒子が観察された場合には、潤滑部では正常なマイルド摩耗と微振動によるフレッティング摩耗が発生していることが分かります。フレッティングは、軸と内輪内面軸受箱と外輪外面軌道輪と転動体ギヤ歯面の箇所で発生する可能性があります。フレッティング粒子は酸化して硬いため、軸受軌道面やギヤ歯面に噛み込んだ場合はその傷が疲労剥離の起点となり、疲労摩耗へと進展することが想定されます。【評価：B＋】計数汚染度はやや高い値でした。フィルタ表面の異物観察で鉄錆、砂等が観察されたことから、摩耗と外部混入異物の影響と思われます。【評価：C＋】水分はppmと当社推奨の管理限界値を超えていました。今後、水分の影響で減速機内部に錆が発生し、その影響で摩耗が発生する懸念があります。【評価：C＋】減速機は継続使用可能な状態にあると判断します。但し、摩耗の進行を監視するため、定期的に分析を実施し、摩耗の進行状況を確認することを推奨します。トライボ診断では、バックラッシの増加量を分析結果から計算できますので、構造が確認できる図面、ギヤの形式、歯形、モジュール、歯数、歯幅、油入替後の稼働時間ならびに分解点検後の稼働時間をお知らせ下さい。計算結果をご報告いたします。を示す粘度、全酸価、IRの各データは新油データを基準として評価しています。今回は油名が不明であったため判断できませんでしたが、今後評価する場合は、充填用に新油を同時に分析することをご検討下さい。また、水分の影響により金属表面で腐食摩耗が発生し、発生した鉄錆等の粒子が潤滑部に噛み込み摩耗が進行することがありますので、更油或いは部分更油などの方法により相対的に水分濃度を低くすることを推奨します。
報告№109-09255 報告№109-09255 | 分析№109-001899 分析№109-001899 | 109-001899 | 結論運転再開後、今回の分析項目に計数汚染度、油中金属濃度を追加して、再度分析を実施し、摩耗の進行状況を確認されることを推奨します。次回分析時期は、理論的に計算したところ運転時間が時間以上経過すれば摩耗の進行状況を確認することができますので、このことを参考に決定されることを提案します。特性低下分析の結果は、全項目が良好の範囲にありました。したがって、油の特性低下は認められず良好と判断します。粘度粘度はmm/sと新油値mm/sに対する粘度変化率が-％でした。粘度変化率の推奨管理限界値は、±％以内となっていますが、今回の結果はこの範囲内にあることから、良好と判断します。全酸価全酸価は.mgKOH/gと新油値.mgKOH/g以内にあり、良好と判断します。酸化安定度酸化安定度は、新油値と比較して十分に残存していることが必要ですが、今回の残存率は新油の.％となっており、当社推奨の管理限界値の％以上であったことから、良好と判断します。汚染水分による汚染は確認されず、良好と判断します。水分濃度水分濃度は、当社推奨の管理限界値の以下の.ppmであり、良好と判断します。摩耗摩耗粒子の結果、異常摩耗の早期発見パラメータであるIs値がの乗と高く、異物の噛み込みなどで発生する切削粒子が多く観察されています。異常摩耗の早期発見パラメータであるフェログラフィーのIs値がの乗高く、摩耗粒子の形態観察の結果、異物の噛み込みなどで発生する切削粒子が多く観察されています。
報告№109-09136 報告№113-00401 | 分析№109-001160 分析№113-001593 | 113-001593 | 分析の結果、、汚染状態は共に良好な範囲にあることから、潤滑油は継続使用可能な状態にあると判断します。対象設備は継続使用可能な状態にあると判断します。最適な採油方法本試料油は、機器停止中にドレンプラグから採油されているため、分析データが高濃度に出ていると推定されます。正確なデータによる診断を行うためにも、今後の採油は、極力運転中もしくは停止直後の油槽中層部から実施されることを推奨します。分析結果粘度、酸価は、前回同様に良好でした。計数汚染度は、前回同様に良好でした。水分は、前回に比較してppmからppmに増加していました。今回の採油箇所がドレンプラグで、採油時の廃油量が記載されていないことから、ドレン配管内に滞留していた水分が混入した可能性が考えられます。ドレン配管分の廃油を実施していないと沈殿物の影響で分析データが異常を示す場合があるため、注意が必要です。は、フェログラフィーの結果から総合的に判断した結果、正常な状態にあると考えられます。フェログラフィー【定量分析：Is値】Is値は異常摩耗の早期発見パラメータのつで、摩耗程度を定量化するために用います。Is値は前回に比較してのマイナス乗から変化はありませんでした。フェログラフィー【定性分析：摩耗粒子および摩耗形態観察】分析結果から観察された全ての粒子量は少でした。
報告№109-09136 報告№114-00162 | 分析№109-001160 分析№114-000488 | 114-000488 | 潤滑油および対象設備は継続使用可能と判断します。異常摩耗の早期発見のパラメータであるIs値は、前回のレベルから-レベルに低下し、正常です。また、異常摩耗の兆候を示す摩耗粒子が顕著に観察されなかったことから、は良好と判断します。計数汚染度は、前回に比較してNAS級からNAS級にランク低下し、重量汚染度は.mg/mlから変化はなく、共に良好です。．IRは、前回同様に良好です。尚、IRの結果でcm-付近に吸収ピークが確認されましたが、年月に投与されたTS-の影響であり、異常ではありません。
報告№108-7004 報告№108-7004 | 分析№108-00442 分析№108-00442 | 108-00442 | ガスタービンの潤滑は、始動時にドライブギヤを使用し、その後の稼働中はベアリングのみに行われるのが一般的な構造で、本設備は、構造に関する事前情報が不足していたため、潤滑状態の評価は、一般的なガスタービンの構造を前提として稼動時間の多いベアリングを中心に行いました。分析の結果、潤滑油は計数汚染度がやや高く、摩耗粒子の形態観察では金属接触が厳しい場合に発生するシビア粒子がやや多く観察されました。このことから、汚染度の高い原因は、軸受の摩耗によるものと考えられました。今後、更に摩耗が進行し、転がり軸受の寿命の指標となるフレーキングに進展することが懸念されました。進展の速度を知るには、傾向監視が必要で、それには回転数などいくつかのパラメータが必要となります。今回、ガスタービンの回転数が不明であったため、次回を想定するのに必要な回転数をrpmと仮定して次回採油周期を理論計算しました。その結果、潤滑油中の摩耗粒子は、今回の採油から時間以上経過していれば飽和することが分かり、計算で求めた理論時間以上経過して再分析することで摩耗状況の進行が分かります。計算は、仮定を前提としておりますので、再分析の必要性はパラメータとなるデータを詳細に検討する必要がありますので、当社担当にご相談下さい。【】は良好と判断します。粘度は良好と判断します。粘度は.mm/sと新油値.mm/sに比較して、粘度変化率は+％で、当社推奨の管理限界値である±％以内にあり、良好と判断します。水分は良好と判断します。水分は.ppmと当社推奨の管理限界値の以下であり、良好と判断します。全酸価は良好と判断します。全酸価は.mgKOH/gと新油値.mgKOH/gに比較して高いものの、IRの結果、油劣化の兆候を示すカルボン酸の吸収が確認されていないことから、良好と判断します。IRの結果、良好と判断します。IRの結果、油劣化の兆候を示すカルボン酸の吸収が確認されていないことから、良好と判断します。RBOTは新油との比較が必要です。RBOTはminでした。当社に新油データがないため判定することができませんでした。新油との比較が必要ですので、現在使用している保有の新油をご提供下さい。【】計数汚染度はやや高い値でした。計数汚染度はやや高い値でした。計数汚染度はNAS級と当社推奨の管理限界値のNAS級以内であるものの、やや高い値でした。重量汚染度は良好と判断します。重量汚染度はmg/mlと当社推奨の管理限界値のmg/ml以内であり、良好と判断します。粒度分布は以下の通りでした。粒度分布は油中粒子濃度が低く、適正な散乱強度がえられず正確な測定ができませんでした。【機器の潤滑状態】摩耗粒子の形態観察の結果、金属接触が厳しい場合に発生するシビア粒子がやや多く観察されました。SOAPによる油中金属濃度の結果、良好です。SOAPによる油中金属濃度の結果、ニッケル、油の添加剤成分であるリンが検出されました。SOAPによる油中金属濃度の結果、良好です。SOAPによる油中金属濃度の結果、鉄、錫、外部から混入したと思われるカルシウム、アルミニウムが検出されました。フェログラフィーの結果、金属接触が厳しい場合に発生するシビア粒子がやや多く観察されました。異常摩耗の早期発見パラメータであるフェログラフィーのIs値がのマイナス乗と良好の範囲にあるものの、摩耗粒子の形態観察の結果、金属接触が厳しい場合に発生するシビア粒子がやや多く観察されました。
報告№103-0049 | 分析№103-00653 | 103-00653 | 分析の結果、軸受軌道面でマイクロフレーキングが発生しています。今後、更に進行し、軸受寿命の指標とされるフレーキングに進展することが懸念されるため、運転時間が時間以上経過した時点で再度分析を実施し、摩耗の進行状況を確認することを推奨します。このことは、異常摩耗の早期発見パラメータであるIs値がの乗と非常に高く、摩耗粒子の形態観察の結果、疲労摩耗により発生した摩耗粒子が多く見られ、SOAP／DーSOAPで鉄が検出されていることから判断しました。尚、今回採油は、機器停止から日後に引込ストレーナから採油を実施していますが、この採油箇所を確認できる情報がなく正確な位置が分かりませんが、いずれにしましても、粒子の沈降が影響して、高濃度、又は、低濃度になっている可能性があり、診断結果に影響を与えます。次回は、機器運転中、又は、停止直後に採油を実施することを推奨します。また、採油箇所が正確に確認できる図面等の情報をご提供下さいますようお願いいたします。
報告№106-0066 | 分析№106-00395 | 106-00395 | 濾過前の試料油を分析した結果、摩耗粒子形態観察で前回観察されていなかった摩擦熱が高い場合に発生する球状粒子がやや多く観察されました。球状粒子は、異常の兆候を示す形態のパラメータで、この摩耗粒子が発生する場合、潤滑状態に注意が必要です。球状粒子の発生原因は、一般に、溶接工事、溶接作業などによる溶接スパッタの混入、電食による発生、厳しい金属接触による摩耗、が考えられます。球状粒子の発生原因が、の溶接スパッタの混入であれば、今後増加しないと思われますが、が考えられる場合は、原因を取り除かなければ球状粒子は増加すると考えられます。これらの障害発生に対する弊害を勘案の上、予防処置としてヶ月以内に再度分析を実施し、この球状粒子の増加の有無を確認されることを推奨します。尚、念のため、主機の起動時、停止時の温度チャートから軸受温度に微妙な変化がないかを確認されることを推奨します。又、RBOTが前回に比較し、min上昇したのは、新油の補充等の影響が考えられます。今後は、今回のRBOT値によりデータ管理を行います。
報告№108-0227 報告№110-00234 | 分析№108-01664 分析№110-000906 | 110-000906 | を示す粘度、水分、全酸価の各データは良好でした。泡立ち試験の結果は、-と新油値が-であるのに比較して高い値となっていたことから、消泡性能が低下していることが分かりました。今後の使用状況によっては油の酸化劣化が進行したり、ギヤ歯面およびベアリング軌道面で油膜切れが発生したりする場合があるため、消泡剤の添加による消泡性能の改善など何らかの対応が必要になると思われます。潤滑油は継続続使用可能な状態にあるものの、今後は障害予防を目的に以下の対策を推奨します。消泡性能が低下した場合、ギヤ歯面での油膜形成に影響が出て摩耗の発生が進展することがあります。今後は消泡性能低下の影響により摩耗が進展する可能性がありますので、フェログラフィーおよびSOAPを追加するとともに、分析周期を短縮して傾向監視を強化することを推奨します。泡立ち試験の結果、消泡性能が低下していることが確認されました。粘度粘度はmm/sと新油値mm/sに比較して、粘度変化率は-％で、当社推奨の管理限界値である±％以内にあり、良好と判断します。泡立ち試験泡立ち試験は-と新油に比較して高い値でした。水分はと当社推奨の管理限界値の以下であり、良好と判断します。全酸価全酸価は.mgKOH/gと新油値.mgKOH/gに比較して高いものの、IRの結果で油劣化の兆候を示すカルボン酸の吸収が確認されていないことから、良好と判断します。
報告№109-09256 報告№114-00047 | 分析№109-001943 分析№114-000122 | 114-000122 | 分析の結果、、汚染度は共に良好の範囲にあることから、潤滑油は継続使用可能な状態にあると判断します。但し、IRの結果でIRチャートに示すように新油と異なるピークが確認されています。異種油が混入した可能性がありますので、ご確認下さい。分析結果本試料油の添加剤は、一般に、タービン油に比較して極圧添加剤や摩耗防止剤などの濃度が高く、この影響でRBOT試験の結果が変動する傾向があります。そのため、コンプレッサー油の余寿命の評価をタービン油と同等の精度で得るには、RBOTの結果に加え、粘度、水分、全酸価、IRなどのデータを総合的に判断することが必要です。粘度、水分、全酸価、RBOTの各データは良好です。但し、IRの結果でIRチャートに示すように新油と異なるピークが確認されています。油の汚染度水分は良好です。
報告№109-09249 報告№110-00306 | 分析№109-001747 分析№110-001214 | 110-001214 | ポンプ＋電動機分析の結果、全ての分析項目の値が当社推奨の管理基準を満たしており、新油分析値との比較結果も問題となる値はなかったことから、油は継続使用可能な状態であり、運転中における潤滑状態も正常であったものと判断します。分析結果特性低下特性低下に係るパラメータの分析結果は良好と判断します。粘度粘度はmm/sと新油値mm/sに対する粘度変化率は+.％で、当社推奨の管理限界値である±％以内にあり、良好と判断します。全酸価添加タービン油の全酸価は、油メーカによって初期値が違うため統一した管理基準を設定するのが困難であることから、当社では管理限界値を設定しておらず、新油分析値との比較及び他の分析項目の結果より全酸価の状態判断を行います。その結果、全酸価は.mgKOH/gと新油値.mgKOH/gに比較して若干高くなっていますが、IRチャートに示すように劣化の兆候として現れるカルボン酸などの有機物・有機化合物の発生が確認されていないことから、異常のない値と判断します。酸化安定度酸化安定度はminであり、当社推奨の管理限界値のmin以上であることから良好と判断します。有機物・有機化合物有機物・有機化合物は、IRチャートによる新油分析値との比較の結果、cm-付近に劣化の兆候を示すカルボン酸の吸収が確認されていないことから、良好と判断します。色相はL.であり、新油値のLに比較して大きな変化はないことから、良好と判断します。汚染に係るパラメータの分析結果は良好と判断します。水分は.ppmであり、当社推奨の管理限界値の以下であることから良好と判断します。汚染粒子数はNAS級であり、当社推奨の管理限界値のNAS級以内であることから良好と判断します。汚染度物重量は.mg/mlであり、当社推奨の管理限界値のmg/ml以内であることから良好と判断します。摩耗運転中における潤滑状態は正常であったものと判断します。異常摩耗の早期発見パラメータであるフェログラフィーのIs値がのマイナス乗と当社基準値と比較して良好の範囲にあったことから潤滑箇所の潤滑状態は正常と判断します。金属濃度SOAP法により金属濃度を測定した結果、外部から混入したと思われるケイ素がppmと僅かに検出されましたが良好と判断します。金属濃度酸溶解法により金属濃度を測定した結果、金属元素は検出されなかったことから、潤滑箇所で発生する金属接触による摩耗や、外部からの異物などの混入は見られず良好と判断します。
報告№109-09136 報告№111-00666 | 分析№109-001160 分析№111-003358 | 111-003358 | トライボロジーを活用した設備診断法による結果、潤滑油および減速機は継続使用可能な状態にあると判断します。今後も定期的なトライボロジーを活用した設備診断法によるCBMの実施を推奨します。定期的な分析分析の結果で観察された摩耗粒子そのものが少ないことと、潤滑状態の異常を早期に発見するパラメータであるIs値が正常な範囲と判断できるの乗であったこと、さらには潤滑油の汚染度もNAS級と清浄であるものの、外部から混入した砂などの異物が比較的多く観察されたことがわかります。本試料の場合は、汚染度は清浄であり、現時点では潤滑状態の悪化に大きく影響を与えるほどではなく潤滑状態は正常な範囲にあると判断できますが、砂などの外部異物は、歯車よりも硬度が高く、歯面の摩耗進行に影響をあたえることから、定期的に分析を実施し、摩耗の進行状況を確認することを推奨します。バックラッシによる評価バックラッシは、歯車をスムーズに無理なく回転させるために必要な歯面間の遊びのことで、歯車が円滑に回転するために必要なものです。バックラッシが少なすぎると潤滑不良や歯車の両歯面が接触して騒音が増大したり、摩耗の原因になったりします。また反対に、広すぎると歯面同士の適切な噛み合いが悪くなり歯車が破損しやすくなることがあります。トライボロジーを活用した設備診断法では、潤滑油中の鉄の濃度分析の結果から歯車の歯面がどの程度摩耗してバックラッシを増加させているかを求めることができることから、ご提供いただいた減速機に関する情報から、使用されているギヤは遊星歯車機構であるとして、歯車をかみ合わせたときの、歯面間の遊びを求めてみました。遊星歯車の数は個であり、遊星歯車と内歯車、遊星歯車と太陽歯車の接触点は合計で箇所となります。なお、今回の情報から歯幅が不明でしたので、歯幅をmmと仮定してバックラッシを求めました。その結果、減速機のギヤ歯面に摩耗が集中していたと仮定した場合、バックラッシの増加量は.μmと推定されました。また、最も厳しい状態である摩耗が接触点点に集中していたと仮定した場合は、.μmと推定されました。バックラッシの量は、各機械メーカのノウハウであるため、一律には決まっていませんが、一般には数十μmから数百μmとされており、評価はこの値を参考としましたが、分析結果から求めたバックラッシ増加量は、一般に用いられるバックラッシの範囲に比較して十分に小さい値であることがわかります。ただし、今回求めたバックラッシの増加量は、計算に必要なすべてのパラメータがそろっていない仮定の数値も入っていることから、正確なバックラッシの増加量を計算するためにも、歯幅、油入替後の稼働時間ならびに分解点検後の稼働時間などの情報をお知らせ下さい。計算結果をご報告いたします。フェログラフィー異常摩耗の早期発見パラメータとして摩耗粒子を定量化して評価するフェログラフィーのIs値は、潤滑状態が正常なの乗でした。摩耗粒子の形態で比較的多く観察された粒子は、潤滑状態が正常な場合に発生する摩耗粒子でした。これらの摩耗粒子が観察された場合、潤滑部で発生している摩耗形態は、正常なマイルド摩耗であることが分かります。Iカップリング発光分光分析供試の潤滑油を分析した結果、検出された金属元素は、SOAP-Tの結果表に示すように、鉄、カルシウム、ナトリウムでした。検出されたこれらの金属元素から発生箇所を推定すると鉄・ギヤ・軸受等カルシウム、ナトリウム・外部混入異物であると思われます。このうち、機械部品が摩耗したと思われる元素はのグループです。計数汚染度は良好でした。粘度、水分、酸価、IRの各データは良好でした。
報告№109-09040 報告№109-09040 | 分析№109-000456 分析№109-000456 | 109-000456 | 機器の潤滑状態および定期試験を実施し、前回データと照合した結果、油中摩耗粒子の増加が確認されています。油中の粒子濃度は、油膜破断による発生や、油槽内などでの沈降が均衡したところで一定、いわゆる平衡状態になりますが、このバランスが崩れると増加する場合と減少する場合とに分かれます。増加した場合は、発生と減少の均衡が崩れ、摩耗の発生や外部混入が始まったことを示し、またこれとは反対に、減少した場合は発生量が減少しているか、或いは、減少量が大きくなっていることを示し、特に減少は、汚染状態や潤滑状態が良好であることを示唆しています。本軸受では、油中粒子の増加が確認されていますが、計数汚染度がNAS級と清浄であり、且つ、異常摩耗の早期発見パラメータであるフェログラフィーのIs値がのマイナス乗と良好の範囲にあることから、継続使用は可能と判断します。これらのことは、前回に比較して、計数汚染度はランク増加したものの、良好の範囲にあり、SOAP／D-SOAPの鉄および錫濃度に変化がないこと異常摩耗の早期発見パラメータであるフェログラフィーのIs値がのマイナス乗と良好の範囲にあること以上のことから判断しています。潤滑油の基本特性潤滑油の基本特性は、良好の範囲にあることから、本試料油は継続使用可能と判断します。尚、RBOTがminと良好の範囲にありますが、年月日採油分からの減少傾向から、限界値到達時期を計算しました。その結果、年後の年月となりました。今後、酸化防止剤の減少の影響でRBOTの減少傾向が早まる場合も懸念されますので、年後に分析を実施し、チェックすることを推奨します。
報告№109-09136 報告№114-00251 | 分析№109-001160 分析№114-000845 | 114-000845 | 潤滑油および対象設備は継続使用可能な状態にあると判断します。異常摩耗の早期発見のパラメータであるIs値は、前回の-レベルから-レベルに低下し、正常です。また、観察された粒子は極少量だったことから、は良好と判断します。計数汚染度は前回のNAS級からNAS級にランク低下し、重量汚染度は.mg/mlから.mg/mlに増加しているものの当社推奨の管理限界値以下であり、共に良好です。．前回同様、粘度、水分、酸価、IR、RBOTの各データは良好です。
報告№109-09348 報告№109-09348 | 分析№109-002323 分析№109-002323 | 109-002323 | 結論現在のデータからは、潤滑油および本減速機の継続使用は可能な状態にあると判断できますが、減速機内部では疲労摩耗の発生が確認されており、今後も摩耗は継続して発生することが懸念されるため、定期的な分析により進行状況を確認することが必要と判断します。摩耗の進行状況を確認する周期を理論的に求めたところ、使用時間が最短で約時間経過後となりました。この時間は、摩耗により発生する油中粒子の濃度が発生と沈降が均衡する時間であり、この時間を経過すれば再分析の結果から潤滑状態の変化を確認することが可能となります。傾向監視によりデータが安定している確認が取れれば、分析周期は通常周期に戻して管理することが可能となります。は良好と判断します。粘度粘度はmm/sと新油値mm/sに比較して、粘度変化率は+.％で、当社推奨の管理限界値である±％以内にあり、良好と判断します。水分はと当社推奨の管理限界値の以内にあり、良好と判断します。全酸価全酸価は.mgKOH/gと新油値.mgKOH/g以内にあり、良好と判断します。IRIRの結果、油劣化の兆候を示すカルボン酸の吸収が確認されず、且つ、新油のスペクトルパターンとほぼ一致していることから、良好と判断します。計数汚染度は当社推奨の管理限界値に到達していました。計数汚染度計数汚染度はNAS級と当社推奨の管理限界値のNAS級に到達していました。重量汚染度はmg/mlでした。機器の潤滑状態摩耗粒子診断の結果、微小な疲労摩耗粒子が比較的多く観察されました。SOAPによる油中金属濃度SOAPによる油中金属濃度の結果、鉄、油の添加剤成分であるリン、外部から混入したと思われるアルミニウム、ケイ素、ナトリウムが検出されました。SOAPによる油中金属濃度SOAPによる油中金属濃度の結果、鉄、アンチモン、油の添加剤成分であるリン、外部から混入したと思われる亜鉛、カルシウム、バリウム、アルミニウム、ナトリウムが検出されました。摩耗粒子診断異常摩耗の早期発見パラメータであるIs値がの乗と良好の範囲にあり、摩耗粒子の形態観察の結果、微小な疲労摩耗粒子が比較的多く観察されました。
報告№109-09136 報告№113-00454 | 分析№109-001160 分析№113-001865 | 113-001865 | 潤滑油の劣化はなく、汚染度は良好な範囲にあることから、継続使用可能と判断します。但し、SOAP-T、酸価、IRで新油と異なるデータが確認されました。軸受は継続使用可能な状態にあると判断します。異種油の混入および油名の確認分析データから新油と一致しないデータが確認されたことから、異種油の混入または油名が違っている可能性があります。油は設備の条件にあった適正な性能のものを使用することが重要であるため、異種油の混入の有無、油名を再確認することを推奨します。はフェログラフィーおよびSOAP-Tの結果から総合的に判断した結果、正常な状態にあると考えられます。フェログラフィー【定量分析：Is値】Is値は異常摩耗の早期発見パラメータのつで、摩耗粒子を定量化するために用います。今回のIs値はのマイナス乗と低い値でした。フェログラフィー【定性分析：摩耗粒子および摩耗形態観察】分析結果から観察された全ての粒子量は少でした。Iカップリング発光分光分析【SOAP-T】検出された金属元素から発生箇所を推定すると、以下の通りでした。銅・軸受等リン、亜鉛、カルシウム、ケイ素、ナトリウム・外部混入異物尚、FBKタービンに添加剤として含まれていない、リン、亜鉛が桁の濃度で検出されたことから、異種油の混入、添加剤の投与、または油名の誤りが考えられます。計数汚染度はNAS級、重量汚染度は.mg/mlと共に当社推奨の管理限界値以下であり、良好でした。粘度、水分の各データは良好でした。酸価・IR酸価は.mgKOH/gと新油値.mgKOH/gに比較して高い値であり、IRの結果で油劣化の兆候を示すカルボン酸の吸収が確認されなかったものの、新油のIRスペクトルと一致しない箇所が確認されたことから、異種油の混入、添加剤の投与、または油名の誤りなどが考えられます。
報告№105-6049 | 分析№105-01496 | 105-01496 | オーバーホール後回目の初期試験を実施した結果、潤滑油は継続使用可能と判断します。尚、現在パワーフィルタにて濾過を実施中ですが、濾過精度は十分に出ていますので、濾過を終了しても良いと判断します。これらのことは、前回に比較して、計数汚染度はNAS級と非常に清浄であったことSOAP／D-SOAPの鉄が検出されていないこと異常摩耗の早期発見パラメータであるフェログラフィーのIs値がのマイナス乗と良好の範囲にあること以上のことから判断しました。
報告№109-09136 報告№113-00295 | 分析№109-001160 分析№113-001203 | 113-001203 | 減速機は継続使用可能な状態にあると判断します。但し、今後も摩耗の進行を傾向監視するため、以下の対策を推奨します。定期的な分析今後懸念される疲労摩耗、凝着摩耗の進行を監視するため、定期的に分析を実施することを推奨します。はフェログラフィーおよびSOAP／D-SOAPの結果から総合的に判断した結果、継続使用は可能ですが、今後の機器の機能を確認するためにも傾向管理が有用と考えます。フェログラフィー【定量分析：Is値】Is値は異常摩耗の早期発見パラメータのつで、摩耗粒子を定量化するために用います。Is値は前回に比較しての乗から乗に低下し、低い値でした。フェログラフィー【定性分析：摩耗粒子および摩耗形態観察】分析結果から比較的多く観察された粒子は、以下の通りでした。疲労摩耗粒子・繰返し応力を受けて発生。黒錆・潤滑状態がやや厳しい凝着摩耗により発生。金属接触が厳しく、且つ、高い摩擦熱が発生していると考えられます。観察された摩耗粒子の中でも黒錆は、注意が必要です。黒錆は、凝着摩耗に分類されます。これらの摩耗粒子は、ギヤ歯面や軸受軌道面で凝着、破断を繰り返し、この過程で生じる移着粒子が成長して摩耗粒子となります。そのため、ギヤ歯面や軸受軌道面では局部的に油膜切れが発生していることを示しています。この状態が継続した場合、摩耗粒子のサイズは徐々に大型化していき、設備の損傷に至る場合がありますので、傾向監視が必要です。Iカップリング発光分光分析【SOAP／D-SOAP】検出された金属元素から発生箇所を推定すると、以下の通りでした。鉄、錫・ギヤ、軸受等リン・添加剤カルシウム、アルミニウム、ナトリウム・外部混入異物計数汚染度は、前回に比較してNAS級以上からNAS級にランク低下し、良好でした。分析結果計数汚染度は良好と判断します。計数汚染度計数汚染度はNAS級と当社推奨の管理限界値のNAS級以下にあり、良好と判断します。重量汚染度は.mg/mlでした。摩耗粒子の形態観察の結果、繰返し応力を受けて発生する疲労摩耗粒子、金属接触が厳しく、且つ、摩擦熱が高い場合に発生する黒錆が比較的多く観察されました。SOAPSOAPの結果、摩耗により発生する鉄が検出されていないことから、良好と判断します。D-SOAPD-SOAPの結果、摩耗により発生する鉄が検出されました。フェログラフィー異常摩耗の早期発見パラメータであるフェログラフィーのIs値がの乗と良好の範囲にあるものの、摩耗粒子の形態観察の結果、繰返し応力を受けて発生する疲労摩耗粒子、金属接触が厳しく、且つ、摩擦熱が高い場合に発生する黒錆が比較的多く観察されました。
報告№104-8044 報告№104-0354 | 分析№104-02040 分析№104-02405 | 104-02405 | 分析の結果、重量汚染度がmg/mlと高い値でした。フェログラフィーの摩耗粒子形態観察で、外部から混入した鉄錆が多く観察されたことから、汚染状態が高い要因は、外部から混入した鉄錆によるものと考えられます。現在のところ、これらの鉄錆は運転の弊害にはなっていないものの、今後異物等がポンプに噛み込み、摩耗が進行することが懸念されるため、可能であれば濾過を実施されることを推奨します。これらのことは、重量汚染度が、mg/mlと高いことフェログラフィーの摩耗粒子形態観察の結果、局部的に高圧・高温となる場合に発生するフリクションポリマ、外部から混入した鉄錆が多く観察されたこと以上のことから判断しました。
報告№105-6050 報告№106-0146 | 分析№105-01529 分析№106-00918 | 106-00918 | 経緯お客様からご提供いただいた経緯に関する情報は以下の通りです。・号機圧油は、毎年油濾過を実施している。・号機および号機圧油に比較して濾過エレメントが黒くなる。目的目的は、油濾過で使用しているエレメントが黒くなる原因の調査です。考察分析の結果、異常摩耗の早期発見パラメータであるフェログラフィーのIs値がの乗と若干高く、摩耗粒子形態観察で局部的な油膜切れにより発生するシビア粒子、摩擦熱が高い場合に発生する黒錆が観察されました。更に、SEM・XMAにより摩耗粒子を分析した結果、鉄系粒子が比較的多く観察されたことから、濾過エレメントが黒くなる原因は、サーボシリンダ内部で発生した摩耗粒子によるものと考えられました。現在のところ、SOAP／D－SOAPの鉄濃度は微量であり、計数汚染度も当社推奨の管理限界値内にあることから、この油は継続使用可能と判断できますが、今後摩耗が進行した場合、汚染度が上昇しバルブ類の動作障害発生につながることが懸念されるため、ヶ月後に再度分析を実施し、汚染度及び摩耗の進行状況を確認されることを推奨します。これらのことは、異常摩耗の早期発見パラメータであるフェログラフィーのIs値がの乗と若干高く、摩耗粒子形態観察の結果、局部的な油膜切れにより発生するシビア粒子、摩擦熱が高い場合に発生する黒錆が観察されたことSEM・XMAの結果、鉄系粒子が多く観察されたこと計数汚染度がNAS級と当社推奨の管理限界値にあったこと以上のことから判断しました。尚、を示す粘度、水分、IR酸化度の各データが良好の範囲にあり、この油は継続使用可能と判断します。
|  | 10500334 | 分析NO － 年月日 トライボシステム診断レポート会社名 ○○殿 分析項目 機種 新油 粘度指数 流動点 機番・使用箇所 ラインサブ 粘度 引火点 油名 キャッスルオートフルードスペシャル 水分 銅板腐食 油種 車両用特殊潤滑油 全酸価 粘度 採油日 年月日 NAS等級 他情報 重量汚染度 摩耗状態の判定良好注意要処置汚染状態の判定良好注意要処置良好注意要処置総合考察＜＞粘度指数はであった。粘度はmm/s、粘度は.mm/sであった。水分は.ppmであった。全酸価はmgKOH/gであった。汚染度NAS級、重量汚染度.mg/mlであった。流動点は-.であった。引火点はであった。銅板腐食はaであった。
報告№109-09136 報告№111-00661 | 分析№109-001160 分析№111-003323 | 111-003323 | 潤滑油は継続続使用可能な状態にあると判断します。但し、全酸価が上昇していることから、以下の対策を推奨します。分析周期の短縮今後、全酸価の上昇が予想されますので、分析周期を短縮して傾向監視を強化することを推奨します。全酸価全酸価は、前回のmgKOH/gからmgKOH/gに上昇していました。現在のところ、IRで油劣化の兆候を示すカルボン酸の吸収が確認されていないことから、継続使用可能な状態にあると判断しますが、全酸価が上昇し始めていることから、今後の劣化進行に注意が必要です。泡立ち試験泡立ち試験の結果は、一般的には消泡性能が低下していると判断できる値の-でしたが、前回同様に新油値の-と同レベルにあったため、良好と判断します。水分がppmと新油値ppmに比較してやや高い値でした。使用油であるAlphasynPGは、ポリグリコールベースの合成ギヤオイルであるため、水分を吸収しやすい特性があります。前回に比較して減少していました。分析結果泡立ち試験の結果、消泡性能が低いと判断できる値であるものの、新油と同レベルにあり、水分が新油に比較して若干高い値でした。粘度粘度はmm/sと新油値.mm/sに比較して、粘度変化率は-％で、当社推奨の管理限界値である±％以内にあり、良好と判断します。泡立ち試験泡立ち試験は-と新油値と同レベルにありました。水分はppmと新油値より高い値でした。全酸価全酸価はmgKOH/gと新油値.mgKOH/gに比較して高いものの、IRの結果で油劣化の兆候を示すカルボン酸の吸収が確認されていないことから、良好と判断します。
報告№110-00061 報告№110-00061 | 分析№110-000211 分析№110-000211 | 110-000211 | ・摩耗状態油中金属濃度を発光分光法により分析した結果、潤滑油中からは鉄、錫が検出されました。検出されたこれらの金属は、粒子観察の結果から金属潤滑部が局部的に油膜切れを起して発生するシビア粒子、外部から混入したと思われる鉄錆等でした。観察された摩耗粒子の材質と形態を、SEM・XMAで詳細に観察した結果、鉄、マンガンを含む粒子が確認されたことから、これらの粒子は主軸や軸受の支持部の摩耗により発生したものと思われました。異常摩耗の早期発見パラメータであるフェログラフィーのIs値がの乗であるため、現状の潤滑状態は正常な範囲にあると判断します。・軸受メタルの摩耗最も摩耗が集中しやすいと思われるスラストメタルの摩耗体積および摩耗深さを求めました。本軸受の開き角が不明であったため度と仮定し、D－SOAPの錫濃度と油量Lにより計算しました。その結果、メタル表面の平均的な摩耗深さは.μmとなり、メタルの表面粗さをsと仮定すると摩耗は軽微であることが判りました。・汚染度計数汚染度はNAS級とやや高い値でした。フィルタ表面の異物観察で鉄錆、砂等が観察されたことから、汚染度が高い要因は、摩耗と外部混入異物の影響と思われます。・粘度、水分、全酸価、IRの各データは良好でした。潤滑油および軸受は継続使用可能な状態にあるものの、以下の対策が必要です。今後、異物の噛み込みにより切削摩耗が発生する場合もあるため、定期的に分析を実施し、摩耗の進行状況を確認することを推奨します。次回分析の時期を理論的に求めたところ、最短で約時間となります。この時間は、油中汚染物が均一になるために必要とする時間であり、この時間を経過すれば、再分析の結果から状態の傾向を確認することが可能となりますので、これを参考に次回分析時期を検討されることを提案します。は良好と判断します。粘度粘度はmm/sと新油値mm/sに比較して、粘度変化率は-.％で、当社推奨の管理限界値である±％以内にあり、良好と判断します。水分は.と当社推奨の管理限界値の以下であり、良好と判断します。全酸価全酸価は.mgKOH/gと新油値.mgKOH/gに比較して変化はないことから、良好と判断します。IRIRの結果、油劣化の兆候を示すカルボン酸の吸収が確認されず、且つ、新油のスペクトルパターンとほぼ一致していることから、良好と判断します。計数汚染度はやや高い値でした。計数汚染度計数汚染度はNAS級と当社推奨の管理限界値のNAS級以内にあるものの、やや高い値でした。重量汚染度はmg/mlと当社推奨の管理限界値のmg/ml以内にあることから、良好と判断します。機器の潤滑状態摩耗粒子診断の結果、金属潤滑部が局部的に油膜切れを起して発生するシビア粒子、外部から混入したと思われる鉄錆等が比較的多く観察されました。SOAPによる油中金属濃度SOAPによる油中金属濃度の結果、油の添加剤成分であるリン、バリウム、外部から混入したと思われるナトリウムが検出されました。SOAPによる油中金属濃度SOAPによる油中金属濃度の結果、鉄、銅、錫、油の添加剤成分であるバリウム、外部から混入したと思われるカルシウム、ナトリウムが検出されました。摩耗粒子診断異常摩耗の早期発見パラメータであるIs値がの乗と良好の範囲にあるものの、摩耗粒子の形態観察の結果、金属潤滑部が局部的に油膜切れを起して発生するシビア粒子、外部から混入したと思われる鉄錆等が比較的多く観察されました。SEM・XMA摩耗粒子診断で観察された粒子をSEM・XMAで詳細に観察した結果、酸素、鉄を含む粒子が観察されました。
|  | 113-002495 | フェログラフィーで観察された代表的な摩耗粒子は以下の通りです。疲労摩耗粒子・繰返し応力による金属疲労で発生。大型化するとフレーキングの発生が懸念されます。鉄錆、砂等・外部から混入したと考えられます。
報告№109-09249 報告№110-000298 | 分析№109-001747 分析№110-001173 | 110-001173 | 本試料は、汚染や摩耗に関するデータが異常として出やすいドレンバルブから採油されたにも関わらず、分析の結果は全ての分析項目の値が当社推奨の管理基準を満たしており、新油分析値との比較結果も問題となる値はなかったことから、油は継続使用可能な状態であり、また運転中における潤滑状態も正常であったものと判断します。分析結果特性低下特性低下に係るパラメータの分析結果は良好と判断します。粘度粘度はmm/sと新油値mm/sに対する粘度変化率は+.％で、当社推奨の管理限界値である±％以内にあり、良好と判断します。全酸価添加タービン油の全酸価は、油メーカによって初期値が違うため統一した管理基準を設定するのが困難であることから、当社では管理限界値を設定しておらず、新油分析値との比較及び他の分析項目の結果より全酸価の状態判断を行います。その結果、全酸価は.mgKOH/gと新油値.mgKOH/gに比較して若干高くなっていますが、IRチャートに示すように劣化の兆候として現れるカルボン酸などの有機物・有機化合物の発生が確認されていないことから、異常のない値と判断します。酸化安定度酸化安定度はminであり、当社推奨の管理限界値のmin以上であることから良好と判断します。有機物・有機化合物有機物・有機化合物は、IRチャートによる新油分析値との比較の結果、cm-付近に劣化の兆候を示すカルボン酸の吸収が確認されていないことから、良好と判断します。色相はL.であり、新油値のLに比較して大きな変化はないことから、良好と判断します。汚染に係るパラメータの分析結果は良好と判断します。水分はppmであり、当社推奨の管理限界値の以下であることから良好と判断します。汚染粒子数はNAS級であり、当社推奨の管理限界値のNAS級以内であることから良好と判断します。汚染度物重量は.mg/mlであり、当社推奨の管理限界値のmg/ml以内であることから良好と判断します。摩耗運転中における潤滑状態は正常であったものと判断します。異常摩耗の早期発見パラメータであるフェログラフィーのIs値がの乗と当社基準値と比較して良好の範囲にあったことから潤滑箇所の潤滑状態は正常と判断します。金属濃度SOAP法により金属濃度を測定した結果、金属元素は検出されなかったことから、潤滑箇所で発生する金属接触による摩耗や、外部からの異物などの混入は見られず良好と判断します。金属濃度酸溶解法により金属濃度を測定した結果、外部からの異物などが混入したと思われるカルシウムとナトリウムがと僅かに検出されましたが良好と判断します。
報告№108-0073 報告№108-0179 | 分析№108-00416 分析№108-01308 | 108-01308 | 分析の結果、全てのデータが良好であることから、本試料油は継続使用可能であり、軸受の潤滑状態も正常と判断します。は良好と判断します。計数汚染度は良好と判断します。計数汚染度はNAS級と当社推奨の管理限界値のNAS級以内であり、良好と判断します。重量汚染度は良好と判断します。重量汚染度は.mg/mlと当社推奨の管理限界値のmg/ml以内であり、良好と判断します。機器の潤滑状態SOAPの結果、メタルの主成分である錫が微量検出されました。SOAPの結果、錫が検出されました。SOAPの結果、摩耗により発生する錫、油の添加剤成分であるリンが検出されました。D－SOAPの結果は良好です。D－SOAPの結果、摩耗により発生する鉄および錫が検出されていないことから、良好と判断します。フェログラフィーの結果は良好です。異常摩耗の早期発見パラメータであるフェログラフィーのIs値がの乗と良好の範囲にあることから、潤滑状態は正常と判断します。
報告№109-09136 報告№111-00689 | 分析№109-001160 分析№111-003508 | 111-003508 | 潤滑油は継続使用可能な状態にあるものの、今後は障害予防を目的に以下の対策を推奨します。追加分析消泡性能が低下した場合、ギヤ歯面での油膜形成に影響が出て摩耗が進展することがありますので、フェログラフィーおよびSOAP-Tを追加して摩耗により発生する油中金属濃度や潤滑状態を確認することを推奨します。泡立ち試験泡立ち試験の結果は、-と新油値が-であるのに比較して高い値となっていたことから、消泡性能が低下していることが分かりました。今後の使用状況によっては油の酸化劣化が進行したり、ギヤ歯面およびベアリング軌道面で油膜切れが発生したりする場合があるため、消泡剤の添加による消泡性能の改善など何らかの対応が必要になると思われます。分析結果泡立ち試験の結果、消泡性能が低下していることが確認されました。粘度粘度は.mm/sと新油値mm/sに比較して、粘度変化率は-％で、当社推奨の管理限界値である±％以内にあり、良好と判断します。泡立ち試験泡立ち試験は-と新油に比較して高い値でした。水分はと当社推奨の管理限界値の以下であり、良好と判断します。全酸価全酸価はmgKOH/gと新油値mgKOH/g以下にあり、良好と判断します。
報告№109-09136 報告№111-00266 | 分析№109-001160 分析№111-001246 | 111-001246 | 潤滑油は継続使用可能な状態にあると判断します。粘度、全酸価、IR、RBOTの各データは良好でした。油の余寿命は、使用油の使用期間または使用時間が不明であったため、ご依頼の油の余寿命に関する検討は行えませんでした。ただし、分析の結果で新油値がminであったことから、使用期間を仮にヶ月間と仮定すれば余寿命は十二分にあると言えます。可能であれば、使用期間、あるいは使用時間の情報をご提供下さい。本試料油の添加剤は、一般に、タービン油に比較して極圧添加剤や摩耗防止剤などの濃度が高く、この影響でRBOT試験の結果が変動する傾向があります。そのため、ギヤ油の余寿命の評価をタービン油と同等の精度で得るには、RBOTの結果に加え、粘度、水分、全酸価、IRなどのデータを総合的に判断することが必要です。水分は良好でした。
報告№109-09136 報告№113-00218 | 分析№109-001160 分析№113-000840 | 113-000840 | 分析の結果、油の性状は良好の範囲にあることから、油は継続使用可能な状態にあると判断します。分析結果粘度、水分、酸価、IRの各データは良好でした。
報告№109-09136 報告№110-00207 | 分析№109-001160 分析№110-000802 | 110-000802 | ・摩耗状態前回に比較してSOAP／D－SOAPの結果、鉄および錫濃度に大きな変化はなく、異常摩耗の早期発見パラメータであるフェログラフィーのIs値がのマイナス乗と良好でした。・汚染度前回に比較して計数汚染度はNAS級からNAS級にランク増加しているものの、当社推奨の管理限界値内にあり、良好でした。・前回同様に粘度、水分、全酸価、IR、RBOTの各データは良好でした。潤滑油および軸受は継続使用可能な状態にあると判断します。
報告№109-09136 報告№110-00197 | 分析№109-001160 分析№110-000759 | 110-000759 | ・摩耗状態D－SOAPの結果、潤滑油中からは鉄が微量検出されました。検出された金属は、粒子観察の結果から異物の噛み込みなどで発生する切削粒子、金属接触が厳しく、且つ、摩擦熱が高い場合に発生する黒錆、摺動面が繰り返し荷重を受けた表面が剥離する疲労摩耗粒子でした。これらのことから、潤滑部では異物による切削摩耗と油膜破断による凝着摩耗そして疲労摩耗が混在していることが分かりました。切削摩耗は、摩耗形態の中でも比較的摩耗進行速度が速く、観察された量が微量であっても、摩耗の原因となる混入異物が残留していると切削摩耗が継続して発生する可能性があり摩耗の急激な増加には注意を要します。一般的には、すべり軸受と主軸の摺動においては疲労摩耗により鉄系摩耗粒子が発生することはほとんどないと思われるため、摺動面以外の箇所で発生していると思われます。ご提供いただい情報から、パッド台金とパッド受金の接触で発生している可能性が高いと思われます。摩耗状態は、異常摩耗の早期発見パラメータであるフェログラフィーのIs値であらわされます。今回のデータでは、このIs値がの乗と良好の範囲にあり、加えて軸受メタルの主成分である錫も検出されていないことから、摩耗状態は現在のところ良好と判断できますが、切削摩耗凝着摩耗そして疲労摩耗が発生しているため今後は傾向監視が必要と判断します。・汚染度前回に比較して計数汚染度はNAS級からNAS級にランク増加したものの、当社推奨の管理限界値内にあり、良好でした。・前回同様に粘度、水分、全酸価、IR、RBOTの各データは良好でした。尚、別紙表および図から分かるように、RBOTの減少傾向から油の余寿命を求めた結果、本試料は直近の更油から起算して稼働時間が時間まで使用可能であることが分かりました。潤滑油および軸受は継続使用可能な状態にあるものの、以下の対策が必要と考えます。今後、摩耗の進行を監視するため、定期的に分析を実施し、摩耗の進行状況を確認することを推奨します。次回採油時期は、理論的に求めると最短で約時間となります。この時間は、油中汚染物が均一になるために必要とする時間であり、この時間を経過すれば、再分析の結果から潤滑状態の傾向を確認することが可能となります。理論時間を参考に次回採油時期を検討されることを提案します。
報告№107-0260 報告№107-0260 | 分析№107-01407 分析№107-01407 | 107-01407 | 分析の結果、全てのデータが良好であることから、本試料油は継続使用可能であり、軸受の潤滑状態も正常と判断します。但し、SOAPで銅がppm検出されており、銅を使用した部分の溶出が発生していると考えられます。この溶出は検出された亜鉛系添加剤の成分と銅が反応し、溶出することが知られています。銅濃度は別紙鉱油の酸価に対する金属触媒の影響に示すように銅濃度が増加すると酸化速度が速まりますので、酸化劣化の進行状況を油分析により監視されることを推奨します。は良好と判断します。計数汚染度は良好と判断します。計数汚染度はNAS級と当社推奨の管理限界値のNAS級以内にあり、良好と判断します。重量汚染度は良好と判断します。重量汚染度は.mg/mlと当社推奨の管理限界値のmg/ml以内にあり、良好と判断します。機器の潤滑状態SOAPの結果、銅が多く検出されました。SOAPの結果、銅が多く検出されました。SOAPの結果、油の添加剤成分であるリン、亜鉛が検出されました。一方、銅が検出されました。銅を使用した部分の溶出が発生していると考えられます。この溶出は検出された亜鉛系添加剤の成分と銅が反応し、溶出することが知られています。銅濃度は別紙鉱油の酸化に対する金属触媒の影響に示すように銅濃度が増加すると酸化速度が速まりますので、酸化劣化の進行状況を全酸価の変化で監視されることを推奨します。D－SOAPの結果、鉄、クロム、銅が微量検出されました。D－SOAPの結果、摩耗により発生した鉄、クロム、銅が微量検出されました。フェログラフィーの結果は良好です。フェログラフィーの結果、異常摩耗の早期発見パラメータであるIs値がのマイナス乗と良好の範囲にあることから、潤滑状態は正常と判断します。
報告№109-09136 報告№111-00108 | 分析№109-001160 分析№111-000575 | 111-000575 | 潤滑油は継続使用可能な状態にあると判断します。粘度、全酸価、IR、RBOTの各データは良好でした。尚、別紙RBOTの減少傾向から油の余寿命を求めた結果、本試料は直近の更油から起算して稼働日数が年月まで使用可能であることが分かります。水分は良好でした。
報告№109-09448 報告№110-00290 | 分析№109-002802 分析№110-001128 | 110-001128 | ・摩耗状態摩耗状態は、潤滑油中に含まれる金属成分とその濃度を調査し、調査の結果から評価します。金属元素と濃度の分析は、試料油を以上の高温で発光させ、その光を分光器で分光し、分光によって得られた光の強度と金属固有の波長とから元素を特定するIカップリング発光分光分析法を用います。今回の試料はギヤ油でしたが、検出された金属は、SOAPの結果表に示すように、鉄、リン、カルシウム、ケイ素、ナトリウムでした。これら検出された金属元素から発生箇所を推定すると、鉄・ギヤ歯面、軸受等リン・オイル添加剤カルシウム、ケイ素、ナトリウム・外部混入異物であると思われます。このうち、機械部品が摩耗したと思われる元素はのグループです。観察された粒子は、繰返し応力を受けて発生する疲労摩耗粒子、金属潤滑部が局部的に油膜切れを起して発生する鉄系シビア粒子、そして異物の噛み込みなどで発生する切削粒子でした。これらのことから、ギヤ歯面では、疲労による疲労摩耗、やや厳しい摩耗形態の凝着摩耗、異物による切削摩耗が発生していることが分かりました。減速機で切削摩耗が発生した場合、減速機内部で使用されている転がり軸受が切削摩耗により生じた軌道面の損傷が起点となって寿命が分の程度に低下することがあることから、ギヤ歯面の切削摩耗には十分注意する必要があります。一方、潤滑状態は、摩耗粒子を定量化して異常を早期に発見するパラメータであるフェログラフィー法によるIs値が、やや厳しい潤滑状態を示すの乗となっていたことから、局部的には厳しい潤滑状態にはなっていることがわかりました。このように、潤滑油中の摩耗粒子には摩耗進行速度の早い切削摩耗が観察されたものの、使用には問題ないと判断できる範囲であることから今後の継続使用は十分可能であると思われます。・バックラッシご提供頂いたギヤの情報と鉄濃度からバックラッシを求めました。その結果、減速機の最も小型のギヤ個に摩耗が集中していたと仮定した場合でも、設備を更新した平成年から年間のバックラッシの増加量は×-μmと推定されました。バックラッシ増加分の上限値は、メーカにより差異はあるものの、当社の推奨するバックラッシは、一般に推奨されるμmを管理目安にしており、今回のデータが初期値からの増加量と仮定した場合、この値に比較して十分に小さい値です。累積稼働時間および更油後の稼働時間が分かれば、初期値からの増加量をより正しく計算することが出来ますので、お知らせ下さい。・汚染度計数汚染度はNAS級と当社推奨の管理限界値に到達していました。フィルタ表面の異物観察で金属片、砂等が観察されたことから、汚染度が高い要因は、摩耗と外部混入異物の影響と思われます。・粘度、水分、全酸価、IRは良好でした。ギヤおよび軸受は継続使用可能な状態にあると判断します。尚、今後も摩耗の進行を監視するため、定期的に分析を実施し、摩耗の進行状況を確認することを推奨します。は良好と判断します。粘度粘度はmm/sと新油値.mm/sに比較して、粘度変化率は-％で、当社推奨の管理限界値である±％以内にあり、良好と判断します。水分は.ppmと当社推奨の管理限界値の以下であり、良好と判断します。全酸価全酸価は.mgKOH/gと新油値.mgKOH/gに比較して高いものの、IRの結果で油劣化の兆候を示すカルボン酸の吸収が確認されていないことから、良好と判断します。IRIRの結果、油劣化の兆候を示すカルボン酸の吸収が確認されていないことから、良好と判断します。計数汚染度は当社推奨の管理限界値に到達していました。計数汚染度計数汚染度はNAS級と当社推奨の管理限界値のNAS級に到達していました。重量汚染度は.mg/mlでした。機器の潤滑状態摩耗粒子診断の結果、異物の噛み込みなどで発生する切削粒子、金属潤滑部が局部的に油膜切れを起して発生するシビア粒子、繰返し応力を受けて発生する疲労摩耗粒子が観察されました。SOAPによる油中金属濃度SOAPによる油中金属濃度の結果、鉄、油の添加剤成分であるリン、外部から混入したと思われるケイ素が検出されました。SOAPによる油中金属濃度SOAPによる油中金属濃度の結果、鉄、外部から混入したと思われるカルシウム、ナトリウムが検出されました。摩耗粒子診断異常摩耗の早期発見パラメータであるIs値がの乗とやや高く、異物の噛み込みなどで発生する切削粒子、金属潤滑部が局部的に油膜切れを起して発生するシビア粒子、繰返し応力を受けて発生する疲労摩耗粒子が観察されました。
報告№104-0283 | 分析№104-02134 | 104-02134 | 濾過後の試料油を分析した結果、SOAPで、メタルの主成分である錫がppm、ケイ素がppm検出されました。）錫の検出今回、濾過を実施しているにもかかわらず、SOAPで錫が検出されるのは、粒子サイズがサブミクロンオーダーであるためと思われます。）ケイ素の検出ケイ素が検出されたのは、との可能性が考えられました。油の添加剤の消泡剤の主成分ですが、通常、消泡剤のケイ素は～程度ですので、今回検出されたケイ素は消泡剤の可能性も考えられます。シリコングリースをシール部に塗布している場合、このシリコングリースが潤滑油に混入している可能性があります。これらのサブミクロンオーダーを精密に濾過する場合、濾過機の濾過圧力をkgf/cm以下で実施することが必要です。又、シリコングリースを使用している箇所があるかについてご確認下さい。
報告№109-09136 報告№111-00666 | 分析№109-001160 分析№111-003361 | 111-003361_date120321 | トライボロジーを活用した設備診断法による結果、対象設備は継続使用可能な状態にあると判断します。但し、油中金属分析の結果から、軸受メタルの成分である鉛と錫が極微量ですが検出されたことから、今後のメタル摩耗の進行を傾向監視するため、以下の対策を推奨します。定期的な分析燃焼ガス成分と潤滑油の添加剤とが反応して発生するカルシウム化合物によるメタル凝着摩耗の進行が懸念されるため、今後は定期的に分析を実施し、摩耗の進行状況を確認することを推奨します。フェログラフィー異常摩耗の早期発見パラメータとして摩耗粒子を定量化して評価するフェログラフィーのIs値は、潤滑状態がやや厳しいの乗でした。摩耗粒子の形態で比較的多く観察された粒子は、潤滑状態が正常な場合に発生する摩耗粒子金属潤滑部が局部的に油膜切れを起して発生するシビア粒子局部的に高圧・高温となる場合に発生するフリクションポリマでした。これらの摩耗粒子が観察された場合、潤滑部で発生している摩耗形態は、正常なマイルド摩耗潤滑状態がやや厳しい凝着摩耗であり、そして局部的ではあるものの高圧・高温の箇所が発生していることも分かります。フリクションポリマは、潤滑油が摺動面に押し込められ高圧状態になると同時に、圧縮熱により高温状態になった結果、基油自身が重合反応を起こし生成することが知られています。そのため、高圧高温状態の解消がなされなければ、潤滑油の劣化が進行し、粘度上昇に因る潤滑異常に進展する場合があります。Iカップリング発光分光分析供試の潤滑油を分析した結果、検出された金属元素は、SOAP-Tの結果表に示すように、鉄、鉛、錫、リン、亜鉛、カルシウム、ナトリウム、マグネシウムでした。検出されたこれらの金属元素から発生箇所を推定すると鉄、鉛、錫・エンジン部品リン、亜鉛、カルシウム・オイル添加剤ナトリウム、マグネシウム・外部混入異物であると思われます。このうち、機械部品が摩耗したと思われる元素はのグループです。計数汚染度計数汚染度はNAS級以上と汚染されていましたが、これはNAS等級～μmのレンジが級以上であり、フィルタ表面の異物観察で金属片、鉄錆、砂、すす等が観察されたことから、汚染度が高い要因は、摩耗、エンジンオイルの反応生成物と外部混入異物の影響と思われます。潤滑油は、潤滑状態にすぐに悪影響を与える領域に達していませんので、今後の運転時間や運転状況が、特に変化のない運転であれば、この潤滑油は少なくても年間は継続使用可能な状態にあると判断します。今後、NAS等級のμm以上のレンジが級以上を超える場合は、潤滑状態に悪影響を与えるため定期的な分析を実施し、汚染度の進行状況を確認することを推奨します。粒度分布粒度分布は.～μmの範囲にあり、.μmにピークが確認されました。μm以下の粒子が多いことから、これら微小サイズの粒子は燃焼して発生したすす等であることが分かります。潤滑は、H～Hの間、.時間使用されましたが、粘度、水分、酸価、IRの各項目のデータは総合的に判断して良好でした。潤滑油は、今後の運転時間や運転状況が、特に変化のない運転であれば、少なくても年間は継続使用可能な状態にあると判断します。粘度は良好と判断します。粘度は、当社推奨の管理限界値内にあり、潤滑状態も正常な範囲にあることからも良好な状態であると判断します。水分は良好と判断します。水分は、当社推奨の管理限界値の以下にあり良好と判断します。酸価は良好と判断します。酸価は、新油値mgKOH/gからやや高い値を示しているものの、IRの結果で油劣化の兆候を示すカルボン酸が確認されていないことから良好と判断します。塩基価は良好と判断します。塩基価は、当社推奨の管理限界値mgKOH/gより高い値を示していることから良好と判断します。IRは良好と判断します。IRの結果、IRチャートに示すように新油に比較して変化がなく、油劣化兆候を示すカルボン酸の吸収も確認されていなかったことから良好と判断します。
報告№109-09136 報告№112-00597 | 分析№109-001160 分析№112-002545 | 112-002545 | 分析の結果、本試料グリースの物理的性状は全て良好な範囲にあり、継続使用可能な状態にあると判断します。グリースのちょう度、滴点、酸価、有機物・有機化合物の各データは全て継続使用可能な範囲にあり良好と判断出来ました。
報告№109-09249 報告№110-00306 | 分析№109-001747 分析№110-001347 | 110-001347 | 油中金属の分析は、試料油を以上の高温で発光させた光を分光器で分光し、金属固有の波長から元素を特定するとともに、光の強度から濃度を求めるIカップリング発光分光分析法を用います。また摩耗状態は、SOAP法により求めた金属成分と濃度に、フェログラフィー法による早期発見パラメータであるIs値と摩耗粒子分析とを加味し、さらに摩耗粒子の形態により摩擦面で発生している摩耗機構を推定して総合的に判断します。Iカップリング発光分光分析供試のタービン油を分析した結果、検出された金属は油中金属元素の結果表に示すように鉄、銅、リン、亜鉛、カルシウム、ナトリウムでした。これら検出された金属元素から発生箇所を推定すると、鉄、銅・軸受等リン、亜鉛、カルシウム、ナトリウム・外部混入異物であると思われます。このうち、機械部品が摩耗したと思われる元素はのグループです。リン、亜鉛の検出金属濃度でリン、亜鉛が検出される場合、添加剤として潤滑油に含まれていることがあります。使用油であるFBKタービンには、これらの元素は添加剤として含まれていません。さらに、本設備で使用している新油の分析結果からも検出されていないことから、油名が違うか、或いは、異種油が混入した可能性が考えられます。フェログラフィー摩耗粒子分析結果から観察された粒子は、潤滑状態が正常な場合に発生する摩耗粒子繰返し応力を受けて発生する疲労摩耗粒子局部的に高圧・高温となる潤滑状態で発生するフリクションポリマでした。潤滑状態と摩耗形態異常摩耗の早期発見パラメータとして摩耗粒子を定量化して評価するフェログラフィーのIs値は、潤滑状態が正常なの乗となっていました。摩耗粒子の観察結果から潤滑部では正常な潤滑状態であるマイルド摩耗と疲労による疲労摩耗が発生し、そして局部的に高圧・高温の箇所も発生していることが確認されました。・フリクションポリマ潤滑油が軸受摺動面および軌道面で高圧下に押し込められ局部的な高圧・高温状態が混在していることがわかりました。特に、高圧高温状態の解消がなされなければ、潤滑油は劣化する場合があります。水分、汚染粒子数、汚染度物重量の各データは良好でした。粘度、全酸価、酸化安定度、有機物・有機化合物の各データは良好でした。潤滑油および対象設備は継続使用可能な状態にあるものの、以下の対策が必要です。油名の確認金属濃度の結果からFBKタービンに含まれていないリン、亜鉛が検出されたことから、油名が違う可能性がありますので、油名をご確認下さい。定期的な分析今後、摩耗の進行を監視するため、定期的に分析を実施することを推奨します。分析結果特性低下特性低下に係るパラメータの分析結果は良好と判断します。粘度粘度はmm/sと新油値mm/sに対する粘度変化率は+.％で、当社推奨の管理限界値である±％以内にあり、良好と判断します。全酸価添加タービン油の全酸価は、油メーカによって初期値が違うため統一した管理基準を設定するのが困難であることから、当社では管理限界値を設定しておらず、新油分析値との比較及び他の分析項目の結果より全酸価の状態判断を行います。その結果、全酸価は.mgKOH/gと新油値.mgKOH/gに比較して若干高くなっていますが、IRチャートに示すように劣化の兆候として現れるカルボン酸などの有機物・有機化合物の発生が確認されていないことから、異常のない値と判断します。酸化安定度酸化安定度はminであり、当社推奨の管理限界値のmin以上であることから良好と判断します。有機物・有機化合物有機物・有機化合物は、IRチャートによる新油分析値との比較の結果、cm-付近に劣化の兆候を示すカルボン酸の吸収が確認されていないことから、良好と判断します。色相はLであり、新油値のLに比較して変化はないことから、良好と判断します。汚染に係るパラメータの分析結果は良好と判断します。水分はppmであり、当社推奨の管理限界値の以下であることから良好と判断します。汚染粒子数はNAS級であり、当社推奨の管理限界値のNAS級以内であることから良好と判断します。汚染度物重量は.mg/mlであり、当社推奨の管理限界値のmg/ml以内であることから良好と判断します。摩耗フェログラフィーによる摩耗粒子の観察の結果、潤滑状態が正常な場合に発生する摩耗粒子、繰返し応力を受けて発生する疲労摩耗粒子、局部的に高圧・高温となる潤滑状態で発生するフリクションポリマが比較的多く観察されました。異常摩耗の早期発見パラメータであるフェログラフィーのIs値がの乗と良好の範囲にあるものの、摩耗粒子の形態観察の結果、潤滑状態が正常な場合に発生する摩耗粒子、繰返し応力を受けて発生する疲労摩耗粒子、局部的に高圧・高温となる潤滑状態で発生するフリクションポリマが比較的多く観察されました。金属濃度SOAP法により金属濃度を測定した結果、潤滑箇所で発生する金属接触によって検出される銅がppm、外部から混入したと思われるリンがppm、亜鉛がppm、カルシウムがppm検出されました。金属濃度酸溶解法により金属濃度を測定した結果、潤滑箇所で発生する金属接触によって検出される鉄が、外部から混入したと思われる亜鉛が、カルシウム、ナトリウムが検出されました。
報告№102-8049 | 分析№102-00872 | 102-00872 | 分解修理後ヶ月経過した時点で精点Bを実施しました。その結果、フェログラフィーを除く項目は良好でした。摩耗過酷度を示すIs値がの乗と初期値としては高く、摩耗粒子の形態観察結果から、摺動面の微小突起や異物の噛み込みの影響で発生した切削粒子や、厳しい金属接触が起きている場合に発生するシビア粒子が観察されました。これは初期のなじみ摩耗が発生していたか、或いは、局部的に厳しい摩耗が発生していたと考えられます。今回のように大型のシビア粒子が観察された場合は、なじみ過程が正常に終了していない場合があり、異常摩耗に進展することも懸念しなければなりません。なじみ過程が正常な状態で終了した場合、大型のシビア粒子は観察される事が少なく、従って、今回のなじみ過程では局部的な金属接触が発生したと考えられます。この接触が、既に正常な状態に推移しているか、或いは、進行しているのかを確認するためには、ヶ月後に精点Bを実施されることを推奨します。
報告№111-00058 報告№111-00058 | 分析№111-000391 分析№111-000391 | 111-000391_date110825 | グリースの物理的性状は良好と判断します。グリースは継続使用可能な状態にあると判断します。≪状態監視とパラメータ≫分析の目的および各分析のパラメータは以下の通りです。特性低下目的：グリースの分析結果から、グリースの物理的性状や劣化傾向などを確認する。全酸価JISK赤外線吸収スペクトルJISKちょう度JISK滴点JISK摩耗目的：グリース中の摩耗粒子を分析する事により、回転・摺動部の潤滑状態、摩耗劣化の程度、余寿命などを解析する。摩耗診断電子顕微鏡観察JISKX線マイクロアナリシス油中金属濃度JISK≪分析結果≫特性低下全酸価：良好全酸価.mgKOH/gは新油値の.mgKOH/g以内にあることから問題は無いと判断します。赤外線吸収スペクトル：良好ちょう度：良好ちょう度値はと当社推奨の管理限界値であるから以内に留まっています。滴点：良好滴点はと新油値のに比較し高いものの、ちょう度が良好の範囲にあり、かつ、有機物・有機化合物試験の結果で油劣化の兆候を示すカルボン酸の吸収が見られないことから、問題は無いと判断します。摩耗摩耗診断電子顕微鏡観察・X線マイクロアナリシス：今回は実施していません。油中金属濃度：今回は実施していません。
報告№107-0366 報告№111-00085 | 分析№107-01900 分析№111-000448 | 111-000448 | メタルの主成分である錫がD-SOAPで検出されました。前回採油後に全量更油を実施しており、更油により錫濃度がと仮定すると上昇したと考えられます。前回から今回までの摩耗進行程度油量をリットル、メタルの表面積をcmパッド枚数を枚と仮定し、錫濃度から平均的な摩耗深さを計算しました。その結果、前回から今回までの間に摩耗した摩耗深さは.μmとなります。軸受の摩耗状態の推定現在使用している軸受の使用開始時期が不明であるため、正確な状態を推定することは困難ですが、仮に年前の年月日から使用を開始していると仮定すると、計算の結果では軸受摺動面には鏡面状態になっている箇所があると推定されます。軸受の摩耗程度計算の結果、軸受メタル摺動面には鏡面状態になっている箇所があると推定されました。軸受摺動面が鏡面状態になっていると起動時や停止時に油膜が不安定になることがあり焼損の危険があります。但し、本推定結果は前回採油後に実施した全量更油時に油中の錫濃度がになっていることを前提にして計算しております。また、軸受の使用開始時期や軸受表面積は仮定しています。以上のことから、正確に摩耗状態を評価するためには、これらの情報をご提供いただき、さらにもう一度分析を実施し、錫濃度の増加量を確認する必要がありますので、情報の提供と再分析の実施を推奨します。RBOTについて更油によりRBOTが前回に比較してmin増加していますので、今後は今回のRBOT値によりデータ管理を行います。
報告№109-09129 報告№109-09129 | 分析№109-001107 分析№109-001107 | 109-001107 | 分析の結果、フェログラフィーで異常摩耗の早期発見パラメータであるIs値がの乗とやや高く、潤滑状態がやや厳しい状態にあることが分かりました。摩耗粒子の形態観察で観察された摩耗粒子は、歯面の摩耗により発生した鉄系摩耗粒子や硬い異物の噛み込みなどで発生する切削粒子が観察されたことから、摩耗形態は凝着摩耗と切削摩耗が混在していると思われ、今後さらに摩耗が進行することが懸念されます。歯面の摩耗により発生した摩耗粒子が転がり軸受に噛み込んだ場合、噛み込み傷が基点となって転がり軸受の寿命の指標となるフレーキングへの進展が懸念されるため、定期的に分析を実施し摩耗の進行状況を確認することを推奨します。分析周期を理論的に計算した結果、今回の採油から時間以上経過していれば進行状態の確認ができますので、この経過時間以後に再分析を実施することを推奨します。尚、トライボ診断では、バックラッシの増加量を分析結果から計算できますので、構造が確認できる図面、ギヤの形式、歯形、モジュール、歯数、歯幅をお知らせ下さい。計算結果をご報告いたします。計数汚染度は良好と判断します。計数汚染度は良好と判断します。計数汚染度はNAS級と当社推奨の管理限界値のNAS級以内にあり、良好と判断します。重量汚染度は.mg/mlでした。重量汚染度は.mg/mlでした。機器の潤滑状態フェログラフィーの結果、異物の噛み込みなどで発生する切削粒子、金属接触が厳しい場合に発生するシビア粒子がやや多く観察されています。SOAPの結果は良好です。SOAPの結果、油の添加剤成分であるリンが検出されました。摩耗により発生する鉄が検出されていないことから、良好と判断します。D－SOAPの結果、鉄が検出されました。D－SOAPの結果、摩耗により発生する鉄が検出されました。フェログラフィーの結果、異物の噛み込みなどで発生する切削粒子、金属接触が厳しい場合に発生するシビア粒子がやや多く観察されました。異常摩耗の早期発見パラメータであるフェログラフィーのIs値がの乗とやや高く、摩耗粒子の形態観察の結果、異物の噛み込みなどで発生する切削粒子、金属接触が厳しい場合に発生するシビア粒子がやや多く観察されました。
報告№108-0387 報告№108-0379 | 分析№108-02609 分析№108-02522 | 108-02522 | 、汚染度、軸受の潤滑状態を確認する。本試料油は、採油できた量が少なかったため、重量汚染度は参考値としてお考え下さい。軸受の潤滑状態分析の結果、計数汚染度がNAS級とやや高い値です。また、異常摩耗の早期発見パラメータであるフェログラフィーのIs値が高いの乗となっています。摩耗粒子の形態観察で異物の噛み込みなどで発生する切削粒子が多く観察されています。更にD－SOAPで鉄、銅が検出されたことから、汚染度が高い要因は、摩耗によるものと考えられます。観察された摩耗粒子から判る摩耗形態は、切削摩耗であり、異物が混入していない状態に比較して、摩耗進行速度が速く注意が必要です。転がり軸受でこの摩耗形態が発生した場合、寿命が分の程度に低下することも知られています。今後さらに摩耗が進行し、転がり軸受では寿命の指標となるフレーキングに進展することが懸念されるため、油槽内を清掃されると共に、運転再開後ヶ月以内に再度分析を実施し、摩耗の進行状況を確認されることを推奨します。を示すIRを除く項目は良好です。IRの結果、新油と異なるピークが確認されたことから、油名が違うか、或いは、異種油が混入した可能性が考えられます。油名を再度ご確認下さい。尚、本試料油の添加剤は、一般に、タービン油に比較して極圧添加剤や摩耗防止剤などの濃度が高く、この影響でRBOT試験の結果が変動する傾向があります。そのため、コンプレッサー油の余寿命の評価をタービン油と同等の精度で得るには、RBOTの結果に加え、粘度、水分、全酸価、IRなどのデータを総合的に判断することが必要です。
報告№109-09136 報告№111-00666 | 分析№109-001160 分析№111-003355 | 111-003355_date120321 | トライボロジーを活用した設備診断法による結果、潤滑油および減速機は継続使用可能な状態にあると判断します。今後も定期的なトライボロジーを活用した設備診断法によるCBMの実施を推奨します。定期的な分析分析の結果で観察された摩耗粒子は、異物の噛み込みにより発生する切削粒子と呼ぶ粒子が観察されました。ただし、潤滑状態の異常を早期に発見するパラメータであるIs値が正常な範囲と判断できるの乗であったものの、切削粒子が比較的多く観察され、さらに潤滑油の汚染度もNAS級以上と汚染されており、汚染の要因は、歯面の摩耗と外部から混入した砂などであることがわかります。本試料の場合は、摩耗粒子や外部混入異物により汚染度が高いものの、現時点では潤滑状態の悪化に大きく影響を与えるほどではなく潤滑状態は正常な範囲にあると判断できますが、砂などの外部異物は、歯車よりも硬度が高く、歯面の摩耗進行に影響をあたえることから、定期的に分析を実施し、摩耗の進行状況を確認することを推奨します。バックラッシによる評価バックラッシは、歯車をスムーズに無理なく回転させるために必要な歯面間の遊びのことで、歯車が円滑に回転するために必要なものです。バックラッシが少なすぎると潤滑不良や歯車の両歯面が接触して騒音が増大したり、摩耗の原因になったりします。また反対に、広すぎると歯面同士の適切な噛み合いが悪くなり歯車が破損しやすくなることがあります。トライボロジーを活用した設備診断法では、潤滑油中の鉄の濃度分析の結果から歯車の歯面がどの程度摩耗してバックラッシを増加させているかを求めることができることから、ご提供いただいた減速機に関する情報から、使用されているギヤはスパイラルベベルギヤであるとして、歯車をかみ合わせたときの、歯面間の遊びを求めてみました。なお、今回提供して頂いた情報の中でモジュール、歯幅が不明でしたのでモジュールを、歯幅をmmと仮定しました。その結果、減速機のギヤ歯面に摩耗が集中していたと仮定した場合、バックラッシの増加量は.μmと推定されました。バックラッシの量は、各機械メーカのノウハウであるため、一律には決まっていませんが、一般には数十μmから数百μmとされており、評価はこの値を参考としましたが、分析結果から求めたバックラッシ増加量は、一般に用いられるバックラッシの範囲に比較して十分に小さい値であることがわかります。ただし、今回求めたバックラッシの増加量は、計算に必要なすべてのパラメータがそろっていない仮定の数値も入っていることから、正確なバックラッシの増加量を計算するためにも、モジュール、歯幅、油入替後の稼働時間ならびに分解点検後の稼働時間などの情報をお知らせ下さい。計算結果をご報告いたします。フェログラフィー異常摩耗の早期発見パラメータとして摩耗粒子を定量化して評価するフェログラフィーのIs値は、潤滑状態が正常なの乗でした。摩耗粒子の形態で比較的多く観察された粒子は、潤滑状態が正常な場合に発生する摩耗粒子異物の噛み込みにより発生する切削粒子でした。これらの摩耗粒子が観察された場合、潤滑部で発生している摩耗形態は、正常なマイルド摩耗異物による切削摩耗であることが分かります。減速機で切削摩耗が発生した場合、減速機内部で使用されている転がり軸受が切削摩耗により生じた軌道面の損傷が起点となって寿命が分の程度に低下することがあることから、切削摩耗には十分注意する必要があります。切削摩耗の発生原因となる混入異物が残留している場合、この異物により切削摩耗が継続して発生する可能性があります。Iカップリング発光分光分析供試の潤滑油を分析した結果、検出された金属元素は、SOAP-Tの結果表に示すように、鉄、鉛、銅、リン、亜鉛、カルシウム、アルミニウム、ナトリウム、モリブデンでした。検出されたこれらの金属元素から発生箇所を推定すると鉄、鉛、銅、亜鉛・ギヤ・軸受等リン、モリブデン・オイル添加剤カルシウム、アルミニウム、ナトリウム・外部混入異物であると思われます。このうち、機械部品が摩耗したと思われる元素はのグループです。計数汚染度は当社推奨の管理限界値を超えていました。フィルタ表面の異物観察で表面が茶褐色で金属片、鉄錆、砂等が観察されたことから、汚染度が高い要因は、摩耗とスラッジ、そして外部混入異物の影響と思われます。摩耗状態は正常な状態であり潤滑状態にすぐに悪影響を与える領域に達していませんので、今後の運転時間や運転状況が、特に変化のない運転であれば、少なくても潤滑油は、年間は継続使用可能な状態にあると判断します。今後、NAS等級のμm以上のレンジ粒子数の上昇を注視するために定期的な分析を実施し、汚染度の進行状況を確認することを推奨します。潤滑は、H.～Hの間、時間使用されましたが、粘度、水分、酸価、IRの各項目のデータは総合的に判断して良好でした。潤滑油は、今後の運転時間や運転状況が、特に変化のない運転であれば、少なくても年間は継続使用可能な状態にあると判断します。粘度は良好と判断します。粘度は、当社推奨の管理限界値内にあり、潤滑状態も正常な範囲にあることからも良好な状態であると判断します。水分は良好と判断します。水分は、当社推奨の管理限界値の以下にあり良好と判断します。酸価は良好と判断します。酸価は、新油値.mgKOH/g以内にあり良好と判断します。IRは良好と判断します。IRの結果、IRチャートに示すように新油に比較して変化がなく、油劣化兆候を示すカルボン酸の吸収も確認されていなかったことから良好と判断します。
|  | 113-001827 | 潤滑油の劣化はないことから、継続使用可能と判断します。対象設備は継続使用可能な状態にあると判断します。はフェログラフィーおよびSOAPの結果から総合的に判断した結果、正常な状態にあると考えられます。フェログラフィー【定量分析：Is値】Is値は異常摩耗の早期発見パラメータのつで、摩耗程度を定量化するために用います。前回に比較して、Is値はの乗から乗に低下し、低い値でした。フェログラフィー【定性分析：摩耗粒子および摩耗形態観察】分析結果から比較的多く観察された粒子は、以下の通りでした。正常な摩耗粒子・潤滑状態が正常なマイルド摩耗により発生。Iカップリング発光分光分析【SOAP】検出された金属元素から発生箇所を推定すると、以下の通りでした。鉄・ギヤ、軸受等リン、亜鉛、カルシウム、マグネシウム・添加剤アルミニウム、ケイ素、ホウ素・外部混入異物．前回同様に、粘度、水分、IR酸化度の各データは良好でした。
報告№107-6019 報告№107-4527 | 分析№107-01038 分析№107-01116 | 107-01116 | メーカ推奨の潤滑油取替期間は年であるのに対して、現在の潤滑油取替インターバルは年となっている。年月に更油を実施し、今回採油までの年使用している潤滑油に異常がないかを確認する。分析の結果、全てのデータが良好であることから、この油は継続使用可能であり、潤滑状態も正常と判断します。尚、RBOTがminと新油値に比較して％となっていました。年月の更油から、RBOTの限界値到達時期を計算した結果、別紙図に示すように年月と予測されました。今後、劣化速度が加速し、基油の劣化が進行することが懸念されるため、必ずヶ月後に再度分析を実施し、油の基本性状の変化を確認することを推奨します。
報告№109-09584 報告№109-09584 | 分析№109-003599 分析№109-003599 | 109-003599 | を示す水分、全酸価の各データは良好でした。粘度はmm/sと新油値mm/sに比較して、粘度変化率は-％で、前回同様に当社推奨の管理限界値である±％に到達していました。今後、粘度の低下により油膜切れが発生し、金属接触が発生することが懸念されます。泡立ち試験の結果は、-と新油値が-であるのに比較して高い値となっていたことから消泡性能が低下していることが分かりました。潤滑状態の異常の早期発見パラメータである潤滑状態指数は、のマイナス乗と濾過設備のない機器であれば正常な潤滑状態にあると判断できます。・消泡性能の低下消泡性の性能が低下していることが確認されたことから、今後の使用状況によっては油の酸化劣化が進行したり、ギヤ歯面およびベアリング軌道面で油膜切れが発生したりする場合があるため、消泡剤の添加による消泡性能の改善など何らかの対応が必要になると思われます。・潤滑状態濾過設備のない機器であれば正常な潤滑状態にあると判断できますが、当該機の潤滑系にはフィルタが設置されているため、別紙インライン・オフラインフィルタの影響に示すとおり、潤滑状態が異常となり大型の摩耗粒子が発生したとしても、粒子の大部分が捕捉されてしまい正常な潤滑状態にあると誤認してしまう可能性があります。このようなフィルタの影響を考慮に入れたLCインデックスは、摩耗がやや厳しい状態に分類されるの乗領域となりました。フィルタの影響を考慮した潤滑状態指数は、前回のの乗から変化はなく、運転状態が前回と大きな差がなければ、摩耗は安定している状態にあると思われます。結論粘度および消泡性能の低下が確認されたものの、ギヤおよび転がり軸受は、継続続使用可能な状態にあると思われます。尚、今後は障害予防を目的に以下の対策を推奨します。粘度の低下が確認されたことから、更油を推奨します。現在のところ摩耗は安定した状態にあると思われますが、運転条件によっては摩耗の進行が速まる場合も想定されるため、今後は潤滑油の分析に加えてフィルタ付着物の分析を実施し、異常な摩耗状態発生の有無を精密に確認することを推奨します。消泡性能の改善は、添加する消泡剤の効果をテストにより確認する必要がありますので、必要な場合は当社営業担当者までお知らせ下さい。粘度は当社推奨の管理限界値に到達していました。泡立ち試験の結果、消泡性能が低下していることが確認されました。粘度粘度はmm/sと新油値mm/sに比較して、粘度変化率は-％で、当社推奨の管理限界値である±％に到達していました。粘度粘度は.mm/sでした。粘度指数粘度指数はでした。泡立ち試験泡立ち試験は-と新油に比較して高い値でした。水分はppmと当社推奨の管理限界値の以下であり、良好と判断します。全酸価全酸価は.mgKOH/gと新油値mgKOH/gに比較して高いものの、IRの結果で油劣化の兆候を示すカルボン酸の吸収が確認されていないことから、良好と判断します。機器の潤滑状態精密な濾過設備がない機器であれば、潤滑状態指数は正常の範囲にあると判断します。潤滑状態指数異常摩耗の早期発見パラメータである潤滑状態指数がのマイナス乗と精密な濾過設備がない機器であれば、潤滑状態指数は正常の範囲にあると判断します。
報告№103-4001 報告№103-4001 | 分析№103-00263 分析№103-00263 | 103-00263 | 分析の結果、全てのデータが良好であることから、この油は継続使用可能であり、潤滑状態も正常と判断します。全てのデータが良好であり、この油は継続使用可能な状態にあると判断します。尚、RBOTがminと新油値の％に低下していました。このRBOT値と使用時間が分かると油の余寿命が推定できます。推定方法は以下の通りです。本サンプルは油の使用時間が不明ですので、年使用していると仮定します。そうしますと、RBOT値は年間でmin低下したこととなり、減少率はmin/月となります。管理限界値がminですので、現在のminから限界値に到達する時間を計算するとヶ月後と推定することができます。粘度は良好と判断します。粘度はmm/sと新油値mm/sに比較して、粘度変化率は+％で、管理限界値である％以内にあり、良好と判断します。水分は良好と判断します。水分は.と管理限界値の以下であり、良好と判断します。全酸価は良好と判断します。全酸価は.mgKOH/gと新油値.mgKOH/gに比較して若干高い値を示しているものの、変化量は少なく良好と判断します。IRは良好と判断します。IRはチャートに示すように新油に比較して変化はなく、良好と判断します。計数汚染度は良好と判断します。計数汚染度はNAS級と当社推奨の管理限界値内にあり、良好と判断します。重量汚染度は良好と判断します。重量汚染度は.mg/mlと当社推奨の管理限界値内にあり、良好と判断します。機器の潤滑状態全てのデータが良好であることから、機器の潤滑状態は正常と判断します。SOAPは良好でした。SOAPの結果、機器の摩耗により発生する鉄や錫などの元素は検出されず、良好と判断します。尚、油の添加剤成分であるリンがppm検出されました。D－SOAPは良好でした。D－SOAPの結果、摩耗により発生する鉄、錫などの元素は検出されず、良好と判断します。フェログラフィーの結果、機器は良好な潤滑状態にあることが確認されました。フェログラフィーの結果、異常摩耗の早期発見パラメータであるIs値がのマイナ乗と良好の範囲にあり、且つ、正常な潤滑状態で発生するラビング粒子が支配的であることから、潤滑状態は良好と判断します。
報告№109-09447 報告№110-00768 | 分析№109-002782 分析№110-003688 | 110-003688 | 軸受および潤滑油は継続使用可能な状態にあると判断します。本試料油は、機器停止中に給油口から採油されているにもかかわらず汚染度を示すデータは良好でしたが、今後の採油は、極力運転中もしくは停止直後の油槽中層部から実施されることを推奨します。
報告№113-00419 報告№113-00564 | 分析№113-001657 分析№113-002392 | 113-002392 | 潤滑油および軸受は継続使用可能と判断します。但し、油中の汚染度がやや高く、今後の摩耗推移を確認するためにも傾向監視を継続することが有効です。定期的な分析今後、汚染粒子数が増加した場合、油中の固形異物が軸受へ噛み込み、切削摩耗が発生する可能性が高まることが懸念されます。定期的に分析を実施し、汚染粒子数の増加および摩耗の推移を監視することを推奨します。異常摩耗の早期発見のパラメータであるIs値は、前回のレベルからレベルに上昇し、やや高い値でした。また、摺動部の摩耗が認められたため、定期的に潤滑油分析を実施し、摩耗推移を監視することが有用と考えます。フェログラフィーで観察された代表的な粒子は、以下の通りです。正常な摩耗粒子・潤滑状態が正常なマイルド摩耗により発生。切削粒子・異物や金属表面の微小突起による切削摩耗により発生。シビア粒子・潤滑状態がやや厳しい凝着摩耗により発生。極微小領域で油膜切れが発生したことを示します。切削粒子、シビア粒子は、摩擦面が将来的に異常摩耗へ進展する可能性を示唆しているため、傾向監視が有用と思われます。詳細は、別紙傾向監視が必要な摩耗粒子をご覧ください。軸受メタルの摩耗D-SOAPで軸受メタルの主成分である錫が検出されたことから、軸受メタルの摩耗が発生している可能性があります。今後の摩耗推移を監視することが有用です。計数汚染度は前回に比較してNAS級からNAS級にランク上昇し、管理限界値以下にあるものの、やや高い値でした。フィルタ残渣に金属片、鉄錆、砂等が観察されたことから、汚染度が高い要因は、摩耗および外部混入異物と思われます。粘度、水分、全酸価、IRの各データは良好です。
報告№109-09287 報告№109-09287 | 分析№109-002075 分析№109-002075 | 109-002075 | 潤滑油および本軸受は継続使用可能な状態にあると判断できますが、軸受摺動面では凝着摩耗の発生が確認されており、今後継続して発生することが懸念されるため、運転再開後ヶ月以内に再度分析を実施し、摩耗の進行状況を確認することを推奨します。
報告№106-0334 報告№106-0334 | 分析№106-01768 分析№106-01768 | 106-01768 | 分析の結果、転がり軸受軌道面や保持器摺動面で油膜切れによる摩耗が発生していることがわかりました。GGHは、回転速度が非常に遅いため摩耗の進行も遅く、短時間で異常磨耗に進行することはないと考えられます。ただし、摩耗がさらに進行することもあり、念のためヶ月後とヶ月後の回分析を実施し、摩耗の進行状況を確認することを推奨します。これらのことは、異常摩耗の早期発見パラメータであるフェログラフィーのIs値がの乗とやや高く、摩耗粒子形態観察の結果、フレーキングにより発生した摩耗粒子が観察されたこと以上のことから判断しました。この油は継続使用可能と判断します。粘度は良好と判断します。粘度はmm/sと管理限界値以内にあり、良好と判断します。水分は良好と判断します。水分は.ppmと管理限界値の以下にあり、良好と判断します。全酸価は良好と判断します。全酸価は.mgKOH/gと新油データの.mgKOH/gに比較して高い値であるものの、IRの結果で油劣化の兆候を示すカルボン酸が確認されていないことから、良好と判断します。IRは良好と判断します。IRの結果、油劣化の兆候を示すカルボン酸の吸収が確認されていないことから、継続使用可能な状態にあると考えられます。計数汚染度はやや高い値でした。計数汚染度はやや高い値でした。計数汚染度はNAS級と当社推奨の管理限界値のNAS級以内にあるものの、やや高い値でした。重量汚染度はmg/mlでした。重量汚染度はmg/mlでした。機器の潤滑状態フェログラフィーの結果、転がり軸受の寿命の指標とされるフレーキングにより発生した摩耗粒子が観察されました。SOAPの結果、鉄および銅が検出されました。SOAPの結果、摩耗により発生する鉄および銅が検出されました。又、油の添加剤成分であるリン、亜鉛が検出されました。D－SOAPの結果、鉄および銅が検出されました。D－SOAPの結果、摩耗により発生する鉄および銅が検出されました。フェログラフィーの結果、フレーキングにより発生した摩耗粒子が観察されました。フェログラフィーの結果、フェログラフィーの結果、異常摩耗の早期発見パラメータであるIs値がの乗とやや高く、摩耗粒子形態観察でフレーキングにより発生した摩耗粒子が観察されました。
報告№111-00372 報告№111-00372 | 分析№111-001676 分析№111-001753 | 111-001753 | 有機物・有機化合物試験で検出されたピークには新グリースと異なるピークが検出されました。IRの結果で新グリースと異なるピークが検出されたことから、グリース名が違うか、或いは、異種グリースが混入した可能性が考えられますので、確認する必要があります。≪状態監視とパラメータ≫分析の目的および各分析のパラメータは以下の通りです。特性低下目的：グリースの分析結果から、グリースの物理的性状や劣化傾向などを確認する。全酸価JISK赤外線吸収スペクトルJISKちょう度JISK滴点JISK摩耗目的：グリース中の摩耗粒子を分析する事により、回転・摺動部の潤滑状態、摩耗劣化の程度、余寿命などを解析する。摩耗診断電子顕微鏡観察JISKX線マイクロアナリシス油中金属濃度JISK≪分析結果≫特性低下全酸価：良好全酸価.mgKOH/gは新油値の.mgKOH/gに比較し高くはあるものの、有機物・有機化合物試験の結果で油劣化の兆候を示すカルボン酸の吸収が見られないことから問題は無いと判断します。赤外線吸収スペクトル：良好ちょう度：良好ちょう度値はと当社推奨の管理限界値であるから以内に留まっています。滴点：良好滴点はと新油値のに比較し変化はないことから問題は無いと判断します。摩耗摩耗診断電子顕微鏡観察・X線マイクロアナリシス：今回は実施していません。油中金属濃度：今回は実施していません。
報告№108-6013 報告№108-7504 | 分析№108-00576 分析№108-00782 | 108-00782 | 初期試験を実施した結果、計数汚染度がNAS級と管理限界値に到達していました。摩耗粒子の形態観察でラビング粒子、金属接触が厳しい場合に発生するシビア粒子が多く観察されたことと、フィルタ表面の異物観察で鉄錆、砂等が多く観察されたことから、汚染度が高い要因は、サーボシリンダ内壁およびポンプ内部の摩耗、外部混入異物の影響と考えられました。現在の汚染度は管理限界値であり、バルブトラブルなどには直ちに直結しないと思われますが、今後、場合によってはバルブ類の動作障害やフィルタおよびストレーナの目詰まりにつながることも懸念されるため、濾過の実施を推奨します。尚、今回の採油はペットボトルを油槽に入れて直接採油を実施していることから、通常の採油器などを使用した採油方法に比べて、異物が混入しやすいと考えられます。次回からの採油は、採油器などを使用して外部からの影響が極力少ない採油方法で採油されることを併せて推奨します。これらのことは、計数汚染度がNAS級と管理限界値に到達していたこと異常摩耗の早期発見パラメータであるフェログラフィーのIs値がの乗と良好の範囲にあるものの、摩耗粒子の形態観察の結果、ラビング粒子、金属接触が厳しい場合に発生するシビア粒子がやや多く観察されたことフィルタ表面の異物観察で鉄錆、砂等が多く観察されたこと以上のことから判断しました。
報告№108-0387 報告№108-0524 | 分析№108-02609 分析№108-03757 | 108-03757 | トライボ診断により、機器軸受の潤滑状態、潤滑油の劣化状態を診断する。分析の結果、油中には外部から混入したと思われる鉄錆、砂等の異物が観察されていますが、これらの摩耗粒子量は比較的少ないことから本軸受は継続使用可能と判断します。これらのことは、転がり軸受の摩耗により発生する鉄がSOAPでppm、D－SOAPで検出されたものの、微量であること異常摩耗の早期発見パラメータであるフェログラフィーのIs値がの乗とやや高く、外部から混入したと思われる鉄錆、砂等が観察されたものの計数汚染度がNAS級と良好の範囲にあること以上のことから判断しています。尚、を示す全酸価、IRの各データは良好の範囲にあることから、この油は継続使用可能と判断します。
|  | 113-001523 | 分析の結果、油中の汚染度が高い値でした。但し、今回の採油条件はデータが高濃度に出る可能性があり、また、サイズ毎で粒子数をみてみると、～μmサイズの粒子数が多く、本試料油はモリブデンが添加されていることから、採油条件とモリブデンの影響で汚染度が高くなっている可能性があります。減速機減速機は使用可能な状態であり、分解点検でギヤ歯面の修繕や軸受部品を交換する必要はないと判断します。定期的なトライボ診断実施今後の適切な分解点検時期を見出すためにも、定期的な分析による傾向監視により減速機の潤滑と摩耗の進行状態を確認するよう推奨します。最適な採油方法本試料油は、機器停止中にドレン口から採油されているため、分析データが高濃度に出ていると推定されます。正確なデータによる診断を行うためにも、今後の採油は、極力運転中もしくは停止直後の油槽中層部から実施されることを推奨します。は良好でした。粘度粘度は、mm/sと新油値の.mm/sに比較して粘度変化率が-％となっており、当社推奨の管理限界値である±％以内にあり、良好と判断します。水分は.ppmと当社推奨の管理限界値以下にあり、良好と判断します。酸価・IR酸価劣化の進行度は、酸価およびIRの結果から総合的に判断します。酸価は、.mgKOH/gと新油値.mgKOH/g以下であり、IRの結果で油劣化の兆候を示すカルボン酸の吸収が確認されていないことから、油は劣化していないと判断します。計数汚染度が当社推奨の管理限界値を超えていました。フィルタ表面の異物観察で金属片、粘ちょう物、鉄錆、砂等が観察されたこと、また、本試料油はモリブデンが添加されていることから、汚染度が高い要因は、摩耗、スラッジ、外部混入異物、モリブデンの影響と思われます。計数汚染度計数汚染度はNAS級以上と当社推奨の管理限界値NAS級を超えていました。重量汚染度はmg/mlでした。光学顕微鏡写真重量汚染度で濾過したフィルタ表面上の夾雑物を光学顕微鏡で観察した結果、金属片、スラッジ、鉄錆、砂等が観察されました。はフェログラフィーおよびSOAP-Tの結果から総合的に判断した結果、継続使用は可能ですが、今後の機器の機能を確認するためにも傾向管理が有用と考えます。フェログラフィー【定量分析：Is値】Is値は異常摩耗の早期発見パラメータのつで、摩耗粒子を定量化するために用います。今回のIs値は、の乗と低い値でした。フェログラフィー【定性分析：摩耗粒子および摩耗形態観察】分析結果から観察された代表的な粒子は、以下の通りでした。正常な摩耗粒子・潤滑状態が正常なマイルド摩耗により発生。シビア粒子・潤滑状態がやや厳しい凝着摩耗により発生。金属潤滑部が局部的に油膜切れを起していると考えられます。疲労摩耗粒子・繰返し応力を受けて発生。観察された摩耗粒子の中でもシビア粒子は、将来的な摩耗の進行に繋がる可能性を示唆しているため、傾向監視が必要と思われます。シビア粒子は、凝着摩耗に分類されます。この摩耗粒子は、ギヤ歯面や軸受軌道面で凝着、破断を繰り返し、この過程で生じる移着粒子が成長して摩耗粒子となります。そのため、ギヤ歯面や軸受軌道面では局部的に油膜切れが発生していることを示しています。この状態が継続した場合、摩耗粒子のサイズは徐々に大型化していき、設備の損傷に至る場合がありますので、傾向監視が必要です。Iカップリング発光分光分析【SOAP-T】検出された金属元素から発生箇所を推定すると、以下の通りでした。鉄、鉛、銅、アンチモン、錫、亜鉛・ギヤ歯面、軸受等リン、モリブデン・添加剤カルシウム、バリウム、ケイ素、ナトリウム、マグネシウム・外部混入異物鉛を使用した箇所の溶出・摩耗SOAP-Tで鉛がppm検出されたことから、潤滑系統内で鉛を使用した箇所の溶出、摩耗が発生している可能性があります。今後、別紙鉱油の酸化に対する金属触媒の影響に示すように濃度の増加に伴い酸化速度が速まることが懸念されます。亜鉛を使用した箇所の溶出・摩耗SOAP-Tの結果、亜鉛が.ppm検出されました。亜鉛を使用した箇所の溶出・摩耗が発生していると思われます。亜鉛メッキ等であった場合、耐食性が低下して腐食に進展することが懸念されます。バックラッシ検出された鉄濃度を基にバックラッシ増加量の計算を行いました。今回、油量、歯車の歯幅、モジュール、歯数、遊星歯車の数が不明でした。よって、油量をL歯幅をmm、モジュールを、太陽歯車、遊星歯車、太陽歯車の歯数をそれぞれ、、遊星歯車の数をと仮定し、バックラッシの増加量を計算しました。その結果、今回検出された鉄がギヤ歯面から、平均的に摩耗して発生していたと仮定した場合、バックラッシの増加量は以下の通りと推定されます。表バックラッシ増加量接触箇所 バックラッシ増加量上限値[μm] バックラッシ増加量[μm] 余寿命[年] 内歯車-遊星歯車 . 約. 遊星歯車-太陽歯車 . 約. バックラッシの初期値が不明であるため、増加量の上限値を適正なバックラッシの最大値と最小値の差としました。今回の推定されたバックラッシ増加量は上限値に比較して十分に小さい値であり、良好であると推定できます。但し、今回の計算は仮定に基づいて行っているため、参考値としてお考え下さい。
報告№109-09249 報告№110-00306 | 分析№109-001747 分析№110-001239 | 110-001239 | 油中金属の分析は、試料油を以上の高温で発光させた光を分光器で分光し、金属固有の波長から元素を特定するとともに、光の強度から濃度を求めるIカップリング発光分光分析法を用います。また摩耗状態は、SOAP法により求めた金属成分と濃度に、フェログラフィー法による早期発見パラメータであるIs値と摩耗粒子分析とを加味し、さらに摩耗粒子の形態により摩擦面で発生している摩耗機構を推定して総合的に判断します。Iカップリング発光分光分析供試のタービン油を分析した結果、検出された金属は油中金属元素の結果表に示すように、鉄、鉛、銅、亜鉛、カルシウム、ケイ素、ナトリウムでした。これら検出された金属元素から発生箇所を推定すると、鉄、鉛、銅・軸受等亜鉛、カルシウム、ケイ素、ナトリウム・外部混入異物であると思われます。このうち、機械部品が摩耗したと思われる元素はのグループです。ケイ素の検出金属濃度でケイ素がppm検出されました。一般に、潤滑油中からケイ素が検出された場合の原因として、シリコン油或いは、シリコン系の添加剤が検出されるフェログラフィーおよびフィルタ表面の異物観察で砂が多く観察されて検出されるシリコングリースをシール部に塗布している場合、このシリコングリースが潤滑油に混入して検出されるなどが挙げられますが、今回検出が比較的高濃度であることからの可能性が考えられます。については、分析結果では確認することが出来ませんので、これに関する情報があれば提供をお願いします。フェログラフィー摩耗粒子分析結果から観察された粒子は、潤滑状態が正常な場合に発生する摩耗粒子異物の切削作用で発生する切削粒子金属潤滑部が局部的に油膜切れを起して発生するシビア粒子局部的に高圧・高温となる潤滑状態で発生するフリクションポリマでした。潤滑状態と摩耗形態異常摩耗の早期発見パラメータとして摩耗粒子を定量化して評価するフェログラフィーのIs値は、潤滑状態がやや厳しいの乗となっていました。摩耗粒子の観察結果から潤滑部では正常な潤滑状態であるマイルド摩耗、異物による切削摩耗、そしてやや厳しい凝着摩耗が発生していることが分かりました。・切削摩耗転がり軸受に切削摩耗が発生している場合、軸受の寿命が分の程度に低下することが知られており、定期的なトライボ診断による状態監視が必要と考えます。また、切削摩耗発生の原因となる混入異物が残留している場合、この異物により切削摩耗が継続して発生する可能性があります。・フリクションポリマ潤滑油が軸受摺動面および軌道面で高圧下に押し込められ局部的な高圧・高温状態が混在していることがわかりました。特に、高圧高温状態の解消がなされなければ、潤滑油は劣化する場合があります。汚染粒子数はNAS級と当社推奨の管理限界値に到達し、汚染度物重量はmg/mlと当社推奨の管理限界値を超えていました。フィルタ表面の異物観察で金属片、鉄錆、砂等が観察されたことから、汚染度が高い要因は、摩耗と外部混入異物の影響と思われます。酸化安定度の結果、minと新油値のminに比較して酸化防止剤の残存量が％でした。今後、酸化防止剤が減少して、基油の劣化に進展することが懸念されます。軸受は継続使用可能な状態にあるものの、以下の対策が必要です。更油当社推奨の管理限界値内にありますが、RBOTの減少が確認されています。仮に本試料の使用期間がヶ月であった場合、次回定検までに更油が必要な状態になると推定されますので、仮定した通りの使用状況であった場合、更油が必要となります。定期的な分析今後、摩耗の進行を監視するため、定期的に分析を実施することを推奨します。シリコン系のグリースや添加剤の確認シリコン系の添加剤やグリースを使用している箇所があるかについてご確認下さい。分析結果特性低下特性低下に係るパラメータの分析結果は、酸化安定度は低下していました。粘度粘度はmm/sと新油値mm/sに対する粘度変化率は+％で、当社推奨の管理限界値である±％以内にあり、良好と判断します。全酸価添加タービン油の全酸価は、油メーカによって初期値が違うため統一した管理基準を設定するのが困難であることから、当社では管理限界値を設定しておらず、新油分析値との比較及び他の分析項目の結果より全酸価の状態判断を行います。その結果、全酸価はと新油値.mgKOH/g以内にあることから、良好と判断します。酸化安定度酸化安定度はminであり、当社推奨の管理限界値のmin以上であるものの、低下していました。有機物・有機化合物有機物・有機化合物は、IRチャートによる新油分析値との比較の結果、cm-付近に劣化の兆候を示すカルボン酸の吸収が確認されていないことから、良好と判断します。色相はL.であり、新油値のLに比較して大きな変化はないことから、良好と判断します。汚染に係るパラメータの分析結果は、汚染粒子数は当社推奨の管理限界値に到達し、汚染度物重量は当社推奨の管理限界値を超えていました。水分は.ppmであり、当社推奨の管理限界値の以下であることから良好と判断します。汚染粒子数はNAS級であり、当社推奨の管理限界値のNAS級に到達していました。汚染度物重量はmg/mlであり、当社推奨の管理限界値のmg/mlを超えていました。摩耗フェログラフィーによる摩耗粒子の観察の結果、潤滑状態が正常な場合に発生する摩耗粒子、異物の切削作用で発生する切削粒子、金属潤滑部が局部的に油膜切れを起して発生するシビア粒子、局部的に高圧・高温となる潤滑状態で発生するフリクションポリマが比較的多く観察されました。異常摩耗の早期発見パラメータであるフェログラフィーのIs値がの乗とやや高く、摩耗粒子の形態観察の結果、潤滑状態が正常な場合に発生する摩耗粒子、異物の切削作用で発生する切削粒子、金属潤滑部が局部的に油膜切れを起して発生するシビア粒子、局部的に高圧・高温となる潤滑状態で発生するフリクションポリマが比較的多く観察されました。金属濃度SOAP法により金属濃度を測定した結果、潤滑箇所で発生する金属接触によって検出される鉛、銅がppm、外部から混入したと思われるケイ素がppm検出されました。金属濃度酸溶解法により金属濃度を測定した結果、潤滑箇所で発生する金属接触によって検出される鉄が、鉛が、銅が、外部から混入したと思われる亜鉛、カルシウムが、ナトリウムが検出されました。
報告№108-7011 報告№108-7007 報告№108-701107 | 分析№108-03763 分析№108-02029 分析№108-037632029 | 108-03763 | 考察目次水分の増加への対応について新油との比較について汚染度の評価結果汚染度の上昇への対応について機器の潤滑状態摩耗形態についてカルシウムの検出について対処方法について次回診断の推奨について内容水分の増加へ新油との比較のに対応について油の劣化状況をより精密に判定するには新油との比較が必要です。今後、油劣化の予測を行う場合、新油データが必要ですので、現在使用している貴社排水機場保有の新油をご提供下さい。また、油名を再度ご確認ください。水分がppmと当社推奨の管理限界値を超えていました。発錆予防のため水分除去を実施することを推奨します。粘度は良好と判断します。粘度は.mm/sとなっています。VGの規格値内にあることから良好と判断します。尚なお、粘度は、現在使用している貴社排水機場保有の新油分析結果を基準に管理する方法が望ましく、次回分析までに新油をご提供下さい。粘度は、.mm/sと新油値mm/sに比較して、粘度変化率は+％で、当社推奨の管理限界値である±％以内にあり、良好と判断します。水分は良好と判断します。水分は当社推奨の管理限界値を超えていました。水分はと当社推奨の管理限界値の以内にあり、良好と判断します。水分は、ppmと当社推奨の管理限界値のを超えていました。全酸価は良好と判断します。判定出来ません。全酸価は新油値よりも高い値でした。全酸価はmgKOH/gとなっています。全酸価は現在使用している貴排水機場保有の新油分析結果を基準に管理する方法が望ましく、次回分析までに新油をご提供下さい。なお、IRの結果で油劣化の兆候を示すカルボン酸の吸収が確認されていないことから、この全酸価の値は良好の範囲にあると思われます。尚、全酸価は、現在使用している貴社保有の新油分析結果を基準に管理する方法が望ましく、次回分析までに新油をご提供下さい。全酸価は、mgKOH/gと新油値mgKOH/gに比較して高いものの、IRの結果、油劣化の兆候を示すカルボン酸の吸収が確認されていないことから良好と判断します。全塩基価は新油値を基準に判定する必要があります。判定出来ません。全塩基価は良好と判断します。全塩基価はmgKOH/gとなっています。尚なお、全酸価は、現在使用している貴社保有の新油分析結果を基準に管理する方法が望ましく、次回分析までに新油をご提供下さい。全塩基価は、mgKOH/gと新油値.mgKOH/gに比較して低下しているものの、使用可能と判断します。IRの結果、良好と判断します。IRの結果、油劣化の兆候を示すカルボン酸の吸収が確認されていないことから、良好と判断します。ただし、このIRも全酸価と同様に、現在使用している貴排水機場保有の新油分析結果を基準に管理する方法が望ましく、次回分析までに新油をご提供下さい。但し、このIRも全酸価と同様に新油データとの比較による判断が必要ですので、現在使用している新油を分析することを推奨します。IRの結果、油劣化の兆候を示すカルボン酸の吸収が確認されていないことから良好と判断します。汚染度の評価結果計数汚染度は比較的清浄な状態にあると判断します。汚染度の上昇への対応について計数汚染度は非常に汚染されていました。重量汚染度も非常に高い値であり、油濾過または更油が必要と判断します。計数汚染度は良好と判断します。NAS級となっています。計数汚染度はNAS級以上でした。計数汚染度はNAS級と比較的清浄な状態にあると判断します。汚染されています。計数汚染度は、NAS級以上と汚染されていました。重量汚染度はmg/mlとなっています。重量汚染度はmg/mlでした。重量汚染度はmg/mlとなっています。重量汚染度は、mg/mlでした。粒度分布は以下の通りです粒度分布は以下の通りでした。粒度分布は.μmにピークが確認されています。粒度分布は、.μmにピークが確認されました。機器の潤滑状態潤滑状態本試料は、潤滑油の分析結果から、精密な濾過と水分の除去により継続使用が可能であると判断しますできました。 これは、図に示すようにシリンダ及びピストンリング、またクランクメタル等で発生している摩耗が、マイルド摩耗と呼ばれる正常な摩耗であることが確認されたことによります。マイルド摩耗は、機械が正常な摩耗をしている場合に発生するもので、金属がマイルドに擦られることにより金属表面に摩耗が極めて少ない特殊な表面層が形成され、摩擦表面は平滑な状態となるもので、この状態が安定である限り摩耗状態は正常であり発生する摩耗粒子は少ないことが分かっています。正常な摩耗とはいえ、シリンダおよびピストンリング、クランクメタル等では、鉛、銅を使用した箇所の摩耗が確認され、SOAP／D－SOAPで鉄および銅が多く検出されており、この状況が連続的に発生している場合、摩耗が徐々に進展することにより各摺動面でギャップが増大し、油膜が正常に保持できにくくなり、厳しい摩耗状態に進展することが考えられます。カルシウムの検出弊社が取得している特許の分析法であるSOAP：トライボテックス特許）による油中金属濃度でリン、亜鉛、カルシウムが多く検出されました。これらの元素が検出された要因は、油の添加剤成分が析出したためと思われます。中でも同法SOAPので固形分を検出した結果で、カルシウムがppm検出されましたが、このカルシウムは、軸受メタルなどの摺動面の油膜に噛み込むサイズであることが多く、その影響でメタルなどの金属表面で切削摩耗が発生し、軸受寿命が短命化することがあります。カルシウムがこのように高濃度になるのは、一般にディーゼルエンジンの燃焼ガスや未燃焼ガスが、燃焼室から潤滑部に入り込んでいるため起きていると推定されます。この現象は、オイルリングやトップリングが正常であれば、発生しにくいものですが、オイルリングなどが摩耗していると、燃焼ガスや未燃焼ガスが燃焼室から潤滑油中に入り易くなるっていると思われます。カルシウム濃度がこのように高い場合、軸受メタルは比較的短時間で摩耗することを当社の研究で判明していますが、本機は稼働率が不明であるため、メタル摩耗の進展速度を推し量ることは困難です。潤滑油はメタル摩耗の進展予防策として、オイルリングの交換を推奨すると同時に、μm以下のカルシウムを濾過できる精密な濾過機で潤滑油を濾過し、汚染度を改善することを推奨します。対処方法について今後の対策としては、大別して比較的短期日に実施する一旦更油または油濾過および水分除去と、オイルリングの点検・交換が挙げられます。を実施し、更油によりを改善し、その後、定期的な分析により摩耗の発生状況を確認することと、計画を組んでオイルリングなどを交換することを推奨します。精密な濾過とは、汚染度等級でNAS級以上の清浄度を可能とする性能を持つ濾過装置による濾過を示し、水分の除去とは、以下の水分濃度にできるレベルを示しますが、更油などとの組合せも有効な方法です。次回診断の推奨について本機関の潤滑部は、良好な状態にありますので、今後は今回同様の分析を定期的に実施することを推奨します。分析周期は、運転状況により検討する必要があります。また、理論的に採油周期を検討する必要がありますので、油の循環の有無および循環量、機関の回転数をお知らせ下さい。本機関の潤滑部は、精密な濾過と水分の除去により継続使用が可能な状況ですので、これらの対策を実施された場合は、その直後に今回と同様の分析を実施し、今後傾向管理をするための初期値を取ることを推奨します。初期値を取った後の分析周期は、ヶ月後、ヶ月後、年後とし、良好な状態が継続していることが確認できたら、年目以降は年に度程度とされることを推奨します。なお、濾過および水分除去ができない場合は、分析項目は今回同様とし、分析周期を短周期にされることを推奨します。分析周期は、運転状況により検討する必要があります。また、理論的に採油周期を検討する必要がありますので、油の循環の有無および循環量、機関の回転数をお知らせ下さい。
報告№106-0447 報告№106-0447 | 分析№106-02562 分析№106-02562 | 106-02562 | トライボ診断の結果、前回更油からヶ月間、転がり軸受軌道面では若干摩耗は発生していたものの、軸受寿命の指標を示すフレーキングは確認されておらず、本軸受は継続使用可能な状態にあると判断します。但し、計数汚染度がNAS級とやや高い値でした。光学顕微鏡および電子顕微鏡による摩耗粒子形態観察で異物の噛み込みにより発生する切削粒子、金属接触が厳しい場合に発生するシビア粒子、外部から混入したと思われる砂がやや多く観察されたことから、汚染度が高い原因は、転がり軸受の摩耗により発生した摩耗粒子と外部から混入したと思われる異物の影響によるものと考えられました。これらのことから、転がり軸受軌道面では局部的に切削摩耗と凝着摩耗が発生していることが分かりました。中でも切削摩耗は、異物が混入していない状態に比較して摩耗進行速度が速く注意が必要です。異物が混入している場合、転がり軸受の寿命は分のに低下することが知られています。今後更に摩耗が進行し、転がり軸受の寿命の指標となるフレーキングに進展することが懸念されるため、汚染物を除去するとともに、可能であれば稼働後ヶ月経過時点で再度分析を実施し、摩耗の進行状況を確認されることを推奨します。尚、全酸価が.mgKOH/gとやや高いにもかかわらず、IRの結果で油劣化の兆候を示すカルボン酸の吸収が確認されていないこと、および無添加タービン油であるJOMOタービンには含まれていない酸化防止剤の吸収が確認されていないことから、油名が間違っている可能性がありますので、油名をご確認下さい。これらのことは、計数汚染度がNAS級とやや高いこと異常摩耗の早期発見パラメータであるフェログラフィーのIs値がと良好の範囲にあるものの、摩耗粒子形態観察の結果、異物の噛み込みにより発生する切削粒子、金属接触が厳しい場合に発生するシビア粒子、外部から混入したと思われる砂がやや多く観察されたこと以上のことから判断しました。振動データについて今回、貴社から提供された振動データグラフから詳細な値の読み取りを行うことを試みましたが、読み取りは困難であり、また、周波数解析が実施されていないこと、および、測定位置が具体的に分からないため、振動解析による詳細な検討を行うことはできませんでした。但し、ベアリング損傷のパラメータとなる振動加速は、比較的低く継続使用可能な状況にあると判断します。
|  | 112-002080 | 潤滑油および対象設備は継続使用可能な状態にあると判断します。但し、今後も摩耗の進行を傾向監視するため、以下の対策を推奨します。摩耗の監視クランクメタル、ピストンリングなどの摩耗の進行を監視するために、定期的に分析を実施し、進行状況を確認されることを推奨します。はフェログラフィーおよびSOAPの結果から総合的に判断した結果、やや厳しい状態にあると考えられます。フェログラフィー【定量分析：Is値】Is値は異常摩耗の早期発見パラメータのつで、摩耗粒子を定量化するために用います。今回のIs値はの乗とやや高い値でした。フェログラフィー【定性分析：摩耗粒子および摩耗形態観察】分析結果から比較的多く観察された粒子は、以下の通りでした。正常な摩耗粒子・潤滑状態が正常なマイルド摩耗により発生。切削粒子・異物や金属表面の微小突起による切削摩耗により発生。シビア粒子・潤滑状態がやや厳しい凝着摩耗により発生。金属潤滑部が局部的に油膜切れを起していると考えられます。フリクションポリマ・局部的に高圧・高温となる場合に発生。観察された摩耗粒子の中でも切削粒子、フリクションポリマは、注意が必要です。切削摩耗は、他の摩耗形態に比較して摩耗進行速度が速く注意が必要で、定期的なトライボ診断による状態監視が必要と考えます。切削摩耗の原因となる混入異物が残留している場合、この異物により切削摩耗が継続して発生する可能性があります。フリクションポリマは、潤滑油が摺動面に押し込められ高圧状態になると同時に、圧縮熱により高温状態になった結果、基油自身が重合反応を起こし生成することが知られています。そのため、高圧高温状態の解消がなされなければ、潤滑油の劣化が進行し、粘度上昇に因る潤滑異常に進展する場合があります。Iカップリング発光分光分析【SOAP】検出された金属元素から発生箇所を推定すると、以下の通りでした。鉄、ニッケル・エンジン部品リン、亜鉛、カルシウム、マグネシウム、モリブデン・添加剤アルミニウム、ナトリウム・外部混入異物粘度、水分、塩基価、IR酸化度は良好でした。
報告№107-4530 報告№107-0313 | 分析№107-01164 分析№107-01640 | 107-01640 | 、汚染度、軸受の潤滑状態を確認する。今回の採油は、機器停止中に恒設ドレンラインから実施しているため、油循環中に採油した場合に比較し、油中粒子の沈降の影響を受け、分析データが高濃度に出る可能性があります。今回の分析は以上のことを踏まえて結果を検討しました。分析の結果、高濃度の部分を採油したにもかかわらず、全てのデータが良好の範囲にありました。このことから、機器の潤滑状態は正常であり、この油は継続使用可能と判断します。尚、上述しましたように、今回の採油は停止中の採油であるため、循環中の採油に比較してデータが高目に出る可能性があります。これは、運転中の採油であったなら今回データより低い値になることが考えられます。次回採油は、粒子の沈降の影響を極力抑え、油中粒子が均一な分散状態に近い状態で採油が実施できるように、主機運転中、または停止直後に採油を実施されることを推奨します。
報告№108-5112 報告№108-5112 | 分析№108-03608 分析№108-03608 | 108-03608 | 粘度、泡立ち試験を除く項目は良好でした。粘度は.mm/sと新油値mm/sに比較して、粘度変化率は-％で、当社推奨の管理限界値である±％を超えていました。今後、粘度の低下により油膜切れが発生し、金属接触が発生することが懸念されるため、更油を実施することを推奨します。泡立ち試験の結果は、一般的には消泡性能が低くいと判断できる値の-でした。また、新油値の-に比較して高い値であることから、消泡性能が低下していることが確認されました。今後の使用時間によっては、油の酸化劣化が進行したり、ギヤ歯面およびベアリング軌道面で油膜切れが発生したりする場合があるため、消泡剤の添加による消泡性能の改善が必要になると思われます。機器の潤滑状態潤滑状態指数はのマイナス乗と濾過設備のない機器であれば正常な潤滑状態にあると判断できますが、ギヤボックスの油系統にはインラインフィルタとオフラインフィルタがあり、μmサイズ以上の粒子の大部分は捕捉され、異常な摩耗状態が発生したとしても正常な潤滑状態にあると誤認してしまう可能性があります。そこで、フィルタが設置されていない場合の潤滑状態を、一般的なフィルタの効率である.と仮定して粒子の発生状況から潤滑状態を推定しました。その結果、ギヤは継続使用可能な状態にあると思われますが、潤滑状態指数は摩耗がやや厳しい状態であるの乗領域にあると推定できます。推定結果は、フィルタの濾過効率を仮定して求めたものですが、フィルタがない状態では油中の粒子濃度は現在より高いことは明らかです。そのためヶ月後に再度分析を実施し、摩耗進行の有無をチェックすることを推奨します。尚、フィルタの捕捉の影響による誤認を避けるため、これまでの採油箇所に加え、インラインフィルタやオフラインフィルタの捕捉物も分析し、その結果から潤滑状態を評価することを提案します。フィルタ捕捉物の分析を実施する際には、フィルタ使用時間の情報をご提供いただけますようお願い致します。粘度は当社推奨の管理限界値を超えています。泡立ち試験の結果、消泡性能が低下しています。粘度は当社推奨の管理限界値を超えています。粘度は.mm/sと新油値mm/sに比較して、粘度変化率は-％で、当社推奨の管理限界値である±％を超えています。粘度は.mm/sとなっています。粘度は.mm/sとなっています。粘度指数はとなっています。粘度指数はとなっています。泡立ち試験は-となっています。泡立ち試験は-と新油に比較して高い値であり、消泡性能が低下しています。水分は良好。水分はppmと当社推奨の管理限界値の以下であり、良好と判断します。全酸価は良好。全酸価はmgKOH/gと新油値mgKOH/g以内にあり、良好と判断します。機器の潤滑状態摩耗粒子の形態観察の結果、ギヤ歯面の摩耗で発生したと推定されるμmサイズの摩耗粒子が観察されています。μmサイズの摩耗粒子が観察されています。異常摩耗の早期発見パラメータである潤滑状態指数がのマイナス乗と正常の範囲にあるものの、摩耗粒子の形態観察の結果、ギヤ歯面の摩耗で発生したと推定されるμmサイズの摩耗粒子が観察されています。
報告№109-09249 報告№112-00274 | 分析№109-001747 分析№112-001107 | 112-001107_date121024 | 潤滑油および軸受は継続使用可能な状態にあると判断します。但し、今後も摩耗の進行を傾向監視するため、以下の対策を推奨します。油槽内の清掃および更油潤滑油が汚染されていることから、油槽内は汚染されていると思われます。更油をする際には、油槽内を清掃し、更油する新油もNAS級程度の清浄な潤滑油を更油することを推奨します。軸受メタルの情報提供本設備がすべり軸受である場合、今後軸受メタルの摩耗が進行すると、摩耗程度を評価する必要がありますので、次回分析時には、メタルサイズ、回転数、直近のメタル交換からの運転時間をお知らせください。はフェログラフィーおよびSOAP／D-SOAPの結果から総合的に判断した結果、やや厳しい状態にあると考えられます。フェログラフィー【定量分析：Is値】Is値は異常摩耗の早期発見パラメータのつで、摩耗粒子を定量化するために用います。今回のIs値はの乗とやや高い値でした。フェログラフィー【定性分析：摩耗粒子および摩耗形態観察】分析結果から比較的多く観察された粒子は、以下の通りでした。正常な摩耗粒子・潤滑状態が正常なマイルド摩耗により発生。切削粒子・異物や金属表面の微小突起による切削摩耗により発生。観察された摩耗粒子の中でも切削粒子は、注意が必要です。切削摩耗は、他の摩耗形態に比較して摩耗進行速度が速く注意が必要で、定期的なトライボ診断による状態監視が必要と考えます。切削摩耗の原因となる混入異物が残留している場合、この異物により切削摩耗が継続して発生する可能性があります。Iカップリング発光分光分析【SOAP／D-SOAP】検出された金属元素から発生箇所を推定すると、以下の通りでした。鉄、鉛、銅、アンチモン、錫、亜鉛・軸受等カルシウム、バリウム、ナトリウム・外部混入異物亜鉛を使用した箇所の溶出・摩耗亜鉛が金属濃度でppm、金属濃度で検出されました。亜鉛を使用した箇所の溶出・摩耗が発生していると思われます。亜鉛メッキ等であった場合、耐食性が低下して腐食に進展することが懸念されます。水分は良好でした。汚染粒子数・汚染度物重量汚染粒子数はNAS級とやや高く、汚染度物重量はmg/mlと当社推奨の管理限界値を超えていました。金属濃度で軸受メタルの主成分である錫、亜鉛、銅が比較的高い値であり、フィルタ表面の異物観察でグレーの粘ちょう物、金属片、鉄錆、砂等が観察されたことから、汚染度が高い要因は、摩耗とスラッジ、そして外部混入異物の影響と思われます。．粘度、全酸価、酸化安定度、有機物・有機化合物の各データは良好でした。分析結果特性低下特性低下に係るパラメータの分析結果は良好と判断します。粘度粘度はmm/sと新油値mm/sに対する粘度変化率は-％で、当社推奨の管理限界値である±％以内にあり、良好と判断します。全酸価添加油の全酸価は、油メーカによって初期値が違うため統一した管理基準を設定するのが困難であることから、当社では管理限界値を設定しておらず、新油分析値との比較及び他の分析項目の結果より全酸価の状態判断を行います。その結果、全酸価は.mgKOH/gと新油値.mgKOH/g以下にあることから、良好と判断します。酸化安定度酸化安定度はminであり、当社推奨の管理限界値のmin以上であることから良好と判断します。有機物・有機化合物有機物・有機化合物は、IRチャートによる新油分析値との比較の結果、cm-付近に劣化の兆候を示すカルボン酸の吸収が確認されていないことから、良好と判断します。色相はLでした。汚染に係るパラメータの分析結果は、汚染粒子数はやや高く、汚染度物重量は当社推奨の管理限界値を超えていました。水分はppmであり、当社推奨の管理限界値の以下であることから良好と判断します。汚染粒子数はNAS級であり、当社推奨の管理限界値のNAS級以下であるものの、やや高い値でした。汚染度物重量はmg/mlであり、当社推奨の管理限界値のmg/mlを超えていました。摩耗フェログラフィーによる摩耗粒子の観察の結果、潤滑状態が正常な場合に発生する摩耗粒子、異物の噛み込みや金属表面の微小突起により発生する切削粒子が比較的多く観察されました。異常摩耗の早期発見パラメータであるフェログラフィーのIs値がの乗とやや高く、摩耗粒子の形態観察の結果、潤滑状態が正常な場合に発生する摩耗粒子、異物の噛み込みや金属表面の微小突起により発生する切削粒子が比較的多く観察されました。金属濃度SOAP法により金属濃度を測定した結果、潤滑箇所で発生する金属接触よって検出される鉛がppm、錫がppm、亜鉛がppm、バリウムがppm検出されました。金属濃度D-SOAP法により金属濃度を測定した結果、潤滑箇所で発生する金属接触によって検出される鉄が、鉛が、銅が.ppm、アンチモンが、錫が.ppm、亜鉛が、外部から混入したと思われるカルシウムが、バリウムが、ナトリウムが検出されました。
報告№109-09136 報告№112-00561 | 分析№109-001160 分析№112-002325 | 112-002325 | 分析の結果、潤滑油の劣化はなく、汚染度は良好な範囲にあることから、継続使用可能な状態にあると判断します。但し、異種油の混入および油名が違う可能性があることから、以下の対策を推奨します。減速機分析の結果、減速機は継続使用可能な状態にあると判断します。異種油の混入および油名の確認分析データから新油と一致しないデータが確認されたことから、異種油の混入または油名が違っている可能性があります。油は設備の条件にあった適正な性能のものを使用することが重要であるため、異種油の混入の有無、油名を再確認することを推奨します。はフェログラフィーおよびSOAP-Tの結果から総合的に判断した結果、正常な状態にあると考えられます。フェログラフィー【定量分析：Is値】Is値は異常摩耗の早期発見パラメータのつで、摩耗粒子を定量化するために用います。Is値は前回に比較しての乗から乗に低下し、低い値でした。フェログラフィー【定性分析：摩耗粒子および摩耗形態観察】分析結果から比較的多く観察された粒子は、以下の通りでした。正常な摩耗粒子・潤滑状態が正常なマイルド摩耗により発生。Iカップリング発光分光分析【SOAP-T】検出された金属元素から発生箇所を推定すると、以下の通りでした。鉄、銅・ギヤ、軸受等リン、亜鉛、カルシウム、ナトリウム・外部混入異物SOAP-Tの結果、前回同様にリン、亜鉛、カルシウムが高い値で検出されました。リンと亜鉛は、添加剤成分として添加されていることがありますが、使用油である新日石タービンは、無添加油であることから、添加剤は含まれていません。このことから、異種油が混入したか、或いは、油名が違う可能性が考えられます。バックラッシご提供いただいた減速機に関する情報から遊星歯車機構であることが分かりました。遊星歯車は、太陽歯車、内歯車、そして遊星歯車から構成されています。遊星歯車の個数は個ですので、遊星歯車と内歯車、遊星歯車と太陽歯車の接触点は合計で箇所となります。今回は、歯幅が不明でしたので歯幅をmmと仮定し、この部分のバックラッシを求めました。その結果、平均的に摩耗が発生していたと仮定した場合、バックラッシの増加量は以下の通りと推定されます。表バックラッシ増加量接触箇所 接触点 バックラッシ増加量 太陽歯車-遊星歯車 約×- 遊星歯車-内歯 約×- バックラッシ増加分の上限値は、メーカにより差異はあるものの、当社の推奨するバックラッシは、一般に推奨されるμmを管理目安にしています。この値に比較して十分に小さい値です。は良好と判断します。計数汚染度計数汚染度は、NAS級と当社推奨の管理限界値NAS級以下であり、良好と判断します。重量汚染度は、.mg/mlと当社推奨の管理限界値mg/ml以下であり、良好と判断します。光学顕微鏡写真重量汚染度で濾過したフィルタ表面上の夾雑物を光学顕微鏡で観察した結果、金属片、鉄錆、砂等が観察されました。は良好と判断します。粘度粘度は、mm/sと新油値mm/sに比較して、粘度変化率は-％で、当社推奨の管理限界値である±％以内であり、良好と判断します。水分は、ppmとと当社推奨の管理限界値の以下であり、良好でした。酸価は、.mgKOH/gと新油値.mgKOH/gに比較して高いものの、IRの結果で油劣化の兆候を示すカルボン酸の吸収が確認されていないことから、良好と判断します。IRIRチャートの結果、新油と使用油のスペクトルパターンはほぼ一致し、また、油劣化の兆候を示すカルボン酸の吸収が確認されていないことから、良好と判断します。
報告№109-09136 報告№111-00753 | 分析№109-001160 分析№111-003792 | 111-003792 | 軸受は継続使用可能な状態にあると判断します。但し、グリースはちょう度の上昇が確認されたことから、以下の対策を推奨します。グリースが軟化していることが確認されたことから、今後、グリースの漏洩や油膜切れの発生が懸念されるため、グリースを交換されることを推奨します。フェログラフィー摩耗粒子の形態で比較的多く観察された粒子は、潤滑状態が正常な場合に発生する摩耗粒子でした。このような摩耗粒子が観察された場合には、潤滑部では正常なマイルド摩耗が発生していることが分かります。Iカップリング発光分光分析供試グリースを分析した結果、検出された金属元素は、SOAPの結果表に示すように、鉄、銅、ニッケル、リン、亜鉛、カルシウム、アルミニウム、ナトリウムでした。これらの検出された金属元素から発生箇所を推定すると鉄、銅、ニッケル・軸受等リン、亜鉛、カルシウム、アルミニウム、ナトリウム・添加剤および増ちょう剤であると思われます。このうち、機械部品が摩耗したと思われる元素はのグループです。グリースのちょう度ちょう度は、と当社推奨の管理上限値のより高くなっており、グリースが軟化していることが分かりました。軟化したグリースを使用した場合、グリースの漏洩や軸受等で油膜切れが発生することが懸念されます。
報告№105-0254 報告№105-0254 | 分析№105-01671 分析№105-01671 | 105-01671 | 分析の結果、計数汚染度がNAS級とやや高く、摩耗粒子形態観察では外部から混入したと思われる鉄錆等が観察されたことから、汚染度が高い原因は、外部から混入した異物の影響と考えられます。混入による影響は直ちにないものの、今後、これらの異物が軸受摺動面に噛み込み摩耗が進行することが懸念されます。汚染状況及び摩耗の進行状況を確認するため、ヶ月以内に再度分析を実施されることを推奨します。この油は継続使用可能と判断します。粘度は良好と判断します。粘度はmm/sと管理限界値以内にあり、良好と判断します。水分は良好と判断します。水分はppmと管理限界値の以下にあり、良好と判断します。全酸価は良好と判断します。全酸価は.mgKOH/gと新油データの.mgKOH/g以内にあり、良好と判断します。IRは良好と判断します。IRの結果、油劣化の兆候を示すカルボン酸の吸収が確認されていないことから、継続使用可能な状態にあると考えられます。計数汚染度がNAS級とやや高い値でした。計数汚染度はやや高い値でした。計数汚染度はNAS級と当社推奨の管理限界値のNAS級以内にあるものの、やや高い値でした。重量汚染度は良好と判断します。重量汚染度は.mg/mlと当社推奨の管理限界値のmg/ml以内にあり良好と判断します。機器の潤滑状態フェログラフィーの結果、異常摩耗の早期発見パラメータであるIs値が良好の範囲にあるものの、摩耗粒子形態観察で外部から混入したと思われる鉄錆等が観察されました。SOAPの結果、良好と判断します。SOAPの結果、油の添加剤成分であるリン、外部から混入したと思われるがケイ素が検出されました。D－SOAP、結果と判断します。D－SOAPの結果、鉄、外部から混入したと思われるカルシウム、ナトリウムが検出されました。フェログラフィーの結果、外部から混入したと思われる鉄錆等が観察されました。フェログラフィーの結果、異常摩耗の早期発見パラメータであるIs値が良好の範囲にあるものの、摩耗粒子形態観察で外部から混入したと思われる鉄錆等が観察されました。
報告№109-09447 報告№109-09447 | 分析№109-002796 分析№109-002796 | 109-002796 | 分析の結果、全ての分析項目の値が当社推奨の管理基準値を満たしており、新油分析値との比較結果も問題となる値はありませんでした。結論油は継続使用可能な状態であり、潤滑状態も正常であったものと判断します。特性低下特性低下に係るパラメータの分析結果は良好と判断します。粘度粘度はmm/sと新油値mm/sに対する粘度変化率は+％で、当社推奨の管理限界値である±％以内にあり、良好と判断します。全酸価添加タービン油については、当社では管理限界値を設定しておらず、新油分析値との比較及び他の分析項目の結果より全酸価の状態判断を行います。その結果、全酸価は.mgKOH/gと新油値.mgKOH/g以内にあり、良好と判断します。汚染に係るパラメータの分析結果は良好と判断します。水分はであり、当社推奨の管理限界値の以下であることから、良好と判断します。汚染粒子数はNAS級であり、当社推奨の管理限界値のNAS級以内であることから、良好と判断します。摩耗運転中における潤滑状態は正常であったものと判断します。異常摩耗の早期発見パラメータであるフェログラフィーのIs値がのマイナス乗と当社基準値と比較して良好の範囲にあったことから、潤滑箇所の潤滑状態は正常と判断します。
報告№107-4545 報告№108-5077 | 分析№107-02185 分析№108-02833 | 108-02833 | トライボ診断の結果、粘度を除く項目は良好でした。粘度は、新油値のmm/sに比較し変化率が-.％のmm/sとなっており、当社推奨の管理限界値である±％を超えています。粘度低下の要因のひとつとなる異種油の混入や劣化がIRで確認できなかったことから、今回の粘度低下は、潤滑油の製造ロットによる差異、または、潤滑油の分子がせん断作用を受けて低下したことなどが考えられます。現在のところ、本試料油は継続使用可能な状態にありますが、粘度低下は、シール部からの漏れ量の増加につながりやすくなることから、定期的な分析により粘度の低下および油の劣化の進行状況を確認することを推奨します。粘度が当社推奨の管理限界値を超えています。粘度は当社推奨の管理限界値を超えています。粘度はmm/sと新油値mm/sに比較して、粘度変化率は-.％で、当社推奨の管理限界値である±％を超えています。粘度はmm/sです。粘度はmm/sです。粘度指数はです。粘度指数はです。水分は良好。水分はppmと当社推奨の管理限界値の以下にあり、良好と判断します。全酸価は良好。全酸価は.mgKOH/gと新油値.mgKOH/g以内にあり、良好と判断します。
報告№108-0199 報告№108-0199 | 分析№108-01423 分析№108-01423 | 108-01423 | 、軸受の潤滑状態を確認する。今回の採油は、対象設備の停止中にドレンプラグから実施しているため、油循環中に採油した場合に比較し、油中粒子の沈降の影響を受け、分析データが高濃度に出る可能性があります。今回の分析は以上のことを踏まえて結果を検討しました。を示す粘度、水分、全酸価、RBOTの各データは良好の範囲にあることから、この油は継続使用可能と判断します。軸受の潤滑状態異常摩耗の早期発見パラメータであるフェログラフィーのIs値がやや高いの乗となっていました。摩耗粒子の形態観察で局部的に高圧・高温となる場合に発生するフリクションポリマ、外部から混入したと思われる鉄錆、砂等がやや多く観察されました。フリクションポリマは、タービン油が軸受摺動面で高圧下に押し込められ高圧状態になると同時に、圧縮熱も発生して高温状態にもなり、その結果、潤滑油が重合して発生することが知られています。但し、を示す各データが良好の範囲にあり、前回更油から年半程度では劣化しないことが確認されました。今回軸受の交換が実施されたため、潤滑状態は変化している可能性がありますので、運転中の採油が可能であれば、今回の分析項目に計数汚染度、SOAP／D－SOAPの分析項目を追加して、再度分析を実施し、汚染度および摩耗の進行状況を確認されることを推奨します。採油について上述しましたように今回の採油は対象設備の停止中の採油であるため、油中の摩耗粒子などが平均的に分散した状態とはいえない状態で採油されている可能性があります。採油は、粒子の沈降の影響を少なくすることが重要であり、そのため油中粒子が均一な分散状態で実施されることを併せて推奨します。
報告№109-09136 報告№113-00211 | 分析№109-001160 分析№113-000800 | 113-000800_date130912 | 潤滑油の劣化はないものの、油中の汚染度が非常に高い値でした。汚染度が高い要因は、採油条件の影響と、鉄が高濃度で検出されていることから、摩耗粒子の発生による影響が考えられます。異物の影響で将来的に摩耗が進行する懸念がありますので、に示す対策を推奨します。軸受現時点での軸受は直ちに異常な状態にはならないと思われますが、D-SOAPの分析結果で鉄がppmと高濃度で検出されました。又、同時にクロムも検出されています。一般にクロムはベアリング鋼に含有される金属で、これが検出された場合は、ベアリングの転動・軌道面に何らかの異常の兆候が認められることがあります。振動による監視が可能であれば振動の監視を強化し、ベアリング交換を計画するとともに、再分析により傾向監視の強化を推奨します。今回の分析結果には軸受が損傷した場合に発生するフレーキング粒子が観察されていないことから、現状は問題ないと思われます。但し、摩耗は確実に進展すると推定されますので、定期的な分析により今後の摩耗進行の有無を確認することを推奨します。更油油中の汚染度が高いことから、摩耗粒子や異物等が軸受軌道面に噛み込むことによる摩耗の進行が懸念されるため、更油を推奨します。また、油槽内には汚染物が残留している可能性があるため、油槽内を清掃し、更油する新油もNAS級程度の清浄な潤滑油を更油することを推奨します。定期的な分析摩耗粒子の形態観察で、切削摩耗、疲労摩耗、凝着摩耗が観察されたことから、今後の摩耗進行を監視するため、定期的に分析を実施することを推奨します。シリコン系のグリースや添加剤の確認シリコン系の添加剤やグリースを使用している箇所があるかについてご確認下さい。詳細はを参照下さい。オイルリングの確認D－SOAPで銅が比較的高い濃度で検出されていることから、オイルリングの摩耗が懸念されるため、状態を確認することを推奨します。詳細はを参照下さい。詳細はを参照下さい。最適な採油方法本試料油は、機器停止中に軸受箱排油口から採油されているため、分析データが高濃度に出ていると推定されます。正確なデータによる診断を行うためにも、今後の採油は、極力運転中もしくは停止直後の油槽中層部から実施されることを推奨します。はフェログラフィーおよびSOAP／D-SOAPの結果から総合的に判断した結果、継続使用は可能ですが、今後の機器の機能を確認するためにも傾向管理が有用と考えます。フェログラフィー【定量分析：Is値】Is値は異常摩耗の早期発見パラメータのつで、摩耗程度を定量化するために用います。今回のIs値はの乗と、高い値でした。フェログラフィー【定性分析：摩耗粒子および摩耗形態観察】分析結果から観察された代表的な粒子は、以下の通りでした。切削粒子・異物や金属表面の微小突起による切削摩耗により発生。疲労摩耗粒子・繰返し応力を受けて発生。黒錆・潤滑状態がやや厳しい凝着摩耗により発生。金属接触が厳しく、且つ、高い摩擦熱が発生していると考えられます。観察された摩耗粒子の中でも切削粒子、黒錆は、将来的な摩耗の進行に繋がる可能性を示唆しているため、傾向監視が必要と思われます。摩耗形態の中でも切削摩耗は摩耗進行速度が速く、転がり軸受でこの摩耗形態が発生した場合には寿命が分の程度に低下することも知られており、切削摩耗により生じた軌道面の損傷が起点となって転がり軸受の寿命となるフレーキングに進展することから傾向監視による経過監視が必要です。切削摩耗の発生原因となる混入異物が残留している場合、この異物により切削摩耗が継続して発生する可能性があります。黒錆は凝着摩耗に分類されます。この摩耗粒子は、軸受軌道面で凝着、破断を繰り返し、この過程で生じる移着粒子が成長して摩耗粒子となります。そのため、軸受軌道面では局部的に油膜切れが発生していることを示しています。この状態が継続した場合、摩耗粒子のサイズは徐々に大型化していき、設備の損傷に至る場合がありますので、傾向監視が必要です。Iカップリング発光分光分析【SOAP／D-SOAP】検出された金属元素から発生箇所を推定すると、以下の通りでした。鉄、鉛、銅、クロム、錫、亜鉛・軸受等リン、カルシウム、バリウム、アルミニウム、ケイ素、ナトリウム、マグネシウム・外部混入異物ケイ素の検出ケイ素がppm検出されました。一般に、潤滑油中からケイ素が検出された場合の原因として、油の消泡剤として使用されるシリコン系の添加剤が検出されるフェログラフィーおよびフィルタ表面の異物観察で砂が多く観察され、これが検出されるシリコングリースをシール部に塗布している場合、このシリコングリースが潤滑油に混入して検出されるなどが挙げられますが、今回検出が比較的高濃度であることからの可能性が考えられます。については、分析結果では確認することが出来ませんので、これに関する情報があれば提供をお願いします。銅の摩耗SOAP/D-SOAPで銅が比較的高い値でした。銅を使用した箇所は、オイルリングの摩耗が考えられます。オイルリングが摩耗していた場合、潤滑油の適正なかきあげに影響が生じ、軸受軌道面の油膜切れ発生原因となることから注意が必要です。計数汚染度はNAS級以上と当社推奨の管理限界値を超えていました。フィルタ表面の異物観察で金属片、鉄錆、砂等が観察されたことから、汚染度が高い要因は、摩耗と外部混入異物の影響と思われます。粘度、水分、全酸価、IR、RBOTの各データは、良好でした。尚、別紙RBOTの減少傾向から油の余寿命を求めた結果、本試料油は直近の更油から起算して年月まで使用可能であることが分かります。
報告№107-4530 報告№107-0225 | 分析№107-01164 分析№107-01213 | 107-01213 | 濾過前の試料油を分析した結果、摩耗粒子形態観察で金属接触が厳しい場合に発生するシビア粒子が多く観察されました。軸受摺動面では局部的に厳しい金属接触が発生しています。今後、更に摩耗が進行することが懸念されます。これらの障害発生に対する弊害を勘案の上、ヶ月以内に再度分析を実施し、汚染状況及び摩耗の進行状況を確認されることを推奨します。
報告№108-0411 報告№110-00533 | 分析№108-02744 分析№110-002416 | 110-002416 | 本試料油の添加剤は、一般に、タービン油に比較して極圧添加剤や摩耗防止剤などの濃度が高く、この影響でRBOT試験の結果が変動する傾向があります。そのため、コンプレッサー油の余寿命の評価をタービン油と同等の精度で得るには、RBOTの結果に加え、粘度、水分、全酸価、IRなどのデータを総合的に判断することが必要です。分析の結果、油の粘性を示す粘度は、新油値の.mm/sに比較して粘度変化率が+.％の.mm/sとほぼ変化はなく、また油中のスラッジの発生量を示す全酸価は、新油値のmgKOH/g以下の.mgKOH/gと良好であり劣化は確認されなかった。さらにはIRの結果でも油が劣化した場合に発生するカルボン酸の発生も確認されず、酸化防止剤の残存量を示すRBOTは、限界値minに比較して、十分に残量があるminであった以上のことから、潤滑油の劣化は確認されませんでした。油の余寿命は、使用油の使用期間または使用時間が不明であったため、ご依頼の油の余寿命に関する検討は行えませんでした。ただし、分析の結果で新油値がminであったことから、使用期間を仮にヶ月間と仮定すれば余寿命は十二分にあると言えます。可能であれば、使用期間、あるいは使用時間の情報をご提供下さい。汚染度油中の水分を計測した結果、水分はppmと新油と同等であり、継続使用可能な状態にあることが確認されました。潤滑油は継続使用可能な状態にあると判断します。
報告№109-09136 報告№113-00578 | 分析№109-001160 分析№113-002437 | 113-002437_date140306 | 異常摩耗の早期発見のパラメータであるIs値は、レベルと、やや高い値でした。また、潤滑部の摩耗が認められたため、定期的に潤滑油分析を実施し、摩耗推移を監視することが有用と考えます。フェログラフィーで観察された代表的な粒子は以下の通りです。正常な摩耗粒子・潤滑状態が正常なマイルド摩耗により発生。切削粒子・異物や金属表面の微小突起による切削摩耗により発生。シビア粒子・潤滑状態がやや厳しい凝着摩耗により発生。極微小領域で油膜切れが発生したことを示します。切削粒子、シビア粒子は、摩擦面が将来的に異常摩耗へ進展する可能性を示唆しているため、傾向監視が有用と思われます。詳細は、別紙傾向監視が必要な摩耗粒子をご覧ください。計数汚染度はNAS級を上回っており、当社推奨の管理限界値を超えていました。水分濃度が高く、フィルタ残渣に金属片や粘ちょう物が確認されたことから、汚染度が高い原因は水分、摩耗粒子、スラッジの影響と考えられます。粘度、酸価、IRの各データは良好です。水分はppmと当社推奨の管理限界値を超えていました。今後、水分の影響により金属表面で腐食摩耗が発生し、発生した鉄錆等の粒子が潤滑部に噛み込み、摩耗が進行することが懸念されます。
報告№109-09136 報告№110-00141 | 分析№109-001160 分析№110-000508 | 110-000508 | ・摩耗状態前回同様にSOAP／D－SOAPの結果、潤滑油中からは鉄および銅が検出されました。検出された金属は、粒子の観察結果から繰返し応力を受けて発生する疲労摩耗粒子でした。これらのことから、潤滑部では疲労摩耗が発生していることが分かりました。本軸受は、転がり軸受寿命の指標としている摩耗粒子が観察されなかったことから、フレーキングは発生していないものの、異常摩耗の早期発見パラメータであるフェログラフィーのIs値が前回のの乗から乗に桁低下したものの高い範囲にあることから、潤滑状態は依然として厳しい状態にあると思われます。本機は、回転数が毎分.rpmと極めて低速であることから、潤滑状態が厳しくなっている要因は、良好な油膜の形成が難しいためと思われます。潤滑状態が厳しくても、回転数が低速であることから、潤滑状態の急変はないと思われますが定期的な分析による監視が必要です。・汚染度計数汚染度はNAS級と当社推奨の管理限界値に到達していました。フィルタ表面の異物観察で金属片、鉄錆等が観察されたことから、汚染度が高い要因は、摩耗と外部混入異物の影響と思われます。・前回同様に粘度、水分、全酸価、IRの各データは良好でした。結論軸受および潤滑油は継続使用可能な状態にあるものの、以下の対策が必要です。今後、疲労摩耗の進行を監視するため、定期的に分析を実施し、摩耗の進行状況を確認されることを推奨します。次回分析の時期を理論的に求めたところ、最短で約時間となります。この時間は、油中汚染物が均一になるために必要とする時間であり、この時間を経過すれば、再分析の結果から状態の傾向を確認することが可能となりますので、これを参考に次回分析時期を検討されることを提案します。
報告№106-0227 報告№106-5037 | 分析№106-01279 分析№106-02084 | 106-02084 | 精点Aを実施した結果、潤滑油および軸受は継続使用可能と判断します。但し、D－SOAPの結果で鉛がppm、錫が検出されたことから、軸受メタルの摩耗が若干ですが確認されました。今後は、この摩耗が安定しているのか、或いは進行し続けているのかを把握するとともに、仮に摩耗は進行していた場合、摩耗速度を把握するため、ヶ月以内に精点Bを実施することを推奨します。尚、軸受メタルの摩耗程度を評価する必要がありますので、次回分析時には、油量、メタルサイズ、回転数をお知らせください。
|  | 112-002893 | はフェログラフィーおよびSOAP-Tの結果から総合的に判断した結果、継続使用は可能ですが、機器の機能を保持するためにも傾向管理が有用と考えます。フェログラフィー【定量分析：Is値】Is値は異常摩耗の早期発見パラメータのつで、摩耗粒子を定量化するために用います。今回のIs値はの乗とやや高い値でした。フェログラフィー【定性分析：摩耗粒子および摩耗形態観察】分析結果から比較的多く観察された摩耗粒子は、以下の通りでした。正常な摩耗粒子・潤滑状態が正常なマイルド摩耗により発生。切削粒子・異物や金属表面の微小突起による切削摩耗により発生。シビア粒子・潤滑状態がやや厳しい凝着摩耗により発生。金属潤滑部が局部的に油膜切れを起していると考えられます。観察された摩耗粒子の中でも切削粒子、シビア粒子は、注意が必要です。切削摩耗は、他の摩耗形態に比較して摩耗進行速度が速く注意が必要で、定期的なトライボ診断による状態監視が必要と考えます。切削摩耗の原因となる混入異物が残留している場合、この異物により切削摩耗が継続して発生する可能性があります。シビア粒子は、凝着摩耗に分類されます。これらの摩耗粒子は、摺動面で凝着、破断を繰り返し、この過程で生じる移着粒子が成長して摩耗粒子となります。そのため、摺動面では局部的に油膜切れが発生していることを示しています。この状態が継続した場合、摩耗粒子のサイズは徐々に大型化していき、設備の損傷に至る場合がありますので、傾向監視が必要です。Iカップリング発光分光分析【SOAP-T】検出された金属元素から発生箇所を推定すると、以下の通りでした。鉄、鉛、銅、ニッケル、錫・エンジン部品リン、亜鉛、カルシウム・添加剤ナトリウム・外部混入異物メタルの摩耗SOAP-Tで軸受メタルの主成分である錫がppm検出されました。潤滑状態が直ちに異常にならないと思われますが、メタル成分が検出されていることからメタルの一部に油膜切れが発生していることの証です。一般に排水機場の稼働率は低稼働率であり、起動停止回数が多い傾向にあるため、本機のメタル成分の増加要因は起動停止時に油膜切れが生じて発生していると推定されます。一定期間経過後に再分析し、傾向監視によるメタルの摩耗状態を確認する必要があると思われます。．粘度、水分、酸価、塩基価の各データは良好でした。
報告№108-5064 報告№108-5064 | 分析№108-02419 分析№108-02419 | 108-02419 | トライボ診断の結果、泡立ち試験を除く項目は良好です。泡立ち試験の結果は、一般的には消泡性能が低くいと判断できる値の-ですが、新油値の-と同レベルにあったため、良好と判断します。機器の潤滑状態潤滑状態指数はの乗と濾過設備のない機器であれば正常な潤滑状態にあると判断できますが、ギヤボックスの油系統にはインラインフィルタとオフラインフィルタがあり、μmサイズ以上の粒子の大部分は捕捉され、異常な摩耗状態が発生したとしても正常な潤滑状態にあると誤認してしまう可能性があります。そこで、フィルタが設置されていない場合の潤滑状態を、一般的なフィルタの効率である.と仮定し、粒子の発生状況から潤滑状態を推定しました。その結果、ギヤは継続使用可能な状態にあると思われますが、潤滑状態指数は摩耗がやや厳しい状態であるの乗領域にあると推定できました。推定結果は、フィルタの濾過効率を仮定して求めたものですが、フィルタがない状態では油中の粒子濃度は現在より高いことは明らかです。そのためヶ月後に再度分析を実施し、摩耗進行の有無をチェックすることを推奨します。尚、フィルタの捕捉の影響による誤認を避けるため、これまでの採油箇所に加え、インラインフィルタやオフラインフィルタの捕捉物も分析し、その結果から潤滑状態を評価することを提案します。フィルタ捕捉物の分析を実施する際には、フィルタ使用時間の情報をご提供いただけますようお願い致します。泡立ち試験の結果、消泡性能が低いと判断できる値であるものの、新油と同レベルにあると判断します。粘度は良好。粘度は.mm/sと新油値mm/sに比較して、粘度変化率は-％で、当社推奨の管理限界値である±％以内にあり、良好と判断します。粘度は.mm/sです。粘度は.mm/sです。粘度指数はです。粘度指数はです。泡立ち試験は-です。泡立ち試験は-と新油と同レベルにあり、消泡性能が新油と同レベルにあると判断します。水分は良好。水分はppmと当社推奨の管理限界値の以下であり、良好と判断します。全酸価は良好。全酸価はmgKOH/gと新油値mgKOH/g以内にあり、良好と判断します。機器の潤滑状態摩耗粒子の形態観察の結果、ギヤ歯面の疲労摩耗で発生したと推定される～μmサイズの摩耗粒子が観察されています。～μmサイズの摩耗粒子が観察されています。異常摩耗の早期発見パラメータである潤滑状態指数がの乗と良好の範囲にあるものの、摩耗粒子の形態観察の結果、ギヤ歯面の摩耗で発生した～μmサイズの摩耗粒子が観察されています。
報告№109-09136 報告№112-00589 | 分析№109-001160 分析№112-002470 | 112-002470_date130403 | 分析の結果、潤滑油の劣化はなく、汚染度は良好な範囲にあることから、継続使用可能な状態にあると判断します。減速機分析の結果、減速機は継続使用可能な状態にあると判断します。但し、疲労摩耗が発生しており、今後も摩耗の進行を傾向監視するため、以下の対策を推奨します。定期的な分析定期的に分析を実施することにより、データの変化から異常の兆候を早期に発見することが可能となります。また、今回は対象設備の初回分析であるため、あと最低でも回分析を実施し、分析データの変化から今後の分析周期を検討することを推奨します。今後、疲労摩耗の進行が懸念されるため、出来るだけ早めに回目の分析を実施することを推奨します。は良好と判断します。粘度粘度は、.mm/sと新油値.mm/sに比較して、粘度変化率は-％で、当社推奨の管理限界値である±％以内であり、良好と判断します。水分は、.ppmと当社推奨の管理限界値の以下であり、良好と判断します。酸価は、.mgKOH/gと新油値.mgKOH/g以下であり、良好と判断します。IRIRチャートの結果、新油と使用油のスペクトルパターンはほぼ一致し、また、油劣化の兆候を示すカルボン酸の吸収が確認されていないことから、良好と判断します。は良好と判断します。計数汚染度計数汚染度は、NAS級と当社推奨の管理限界値NAS級以下であり、良好と判断します。重量汚染度は、.mg/mlでした。光学顕微鏡写真重量汚染度で濾過したフィルタ表面上の夾雑物を光学顕微鏡で観察した結果、金属片、鉄錆、砂等が観察されました。はフェログラフィーおよびSOAP-Tの結果から総合的に判断した結果、継続使用は可能ですが、機器の機能を保持するためにも傾向管理が有用と考えます。フェログラフィー【定量分析：Is値】Is値は異常摩耗の早期発見パラメータのつで、摩耗粒子を定量化するために用います。今回のIs値はの乗と低い値でした。フェログラフィー【定性分析：摩耗粒子および摩耗形態観察】観察された代表的な摩耗粒子は、以下の通りでした。疲労摩耗粒子・繰返し応力を受けて発生。Iカップリング発光分光分析【SOAP-T】検出された金属元素から発生箇所を推定すると、以下の通りでした。鉄、鉛、亜鉛・ギヤ、軸受等リン、モリブデン・添加剤カルシウム、アルミニウム、ナトリウム・外部混入異物バックラッシご提供いただいた減速機に関する情報からハスバ歯車の組み合わせの段減速機構であり、この歯車の構成から接触点箇所のバックラッシを求めました。尚、ギヤの情報が不明でしたので、φ減速機の情報を使用しました。ギヤのバックラッシの増加量を求めた結果、接触点箇所でバックラッシの増加量は、約.μmと推定されます。バックラッシ増加分の上限値は、メーカにより差異はあるものの、当社の推奨するバックラッシは、一般に推奨されるμmを管理目安にしています。この値に比較して十分に小さい値です。
報告№111-00372 報告№111-00372 | 分析№111-001676 分析№111-001733 | 111-001733 | 有機物・有機化合物試験で検出されたピークには新グリースと異なるピークが検出されました。IRの結果で新グリースと異なるピークが検出されたことから、グリース名が違うか、或いは、異種グリースが混入した可能性が考えられますので、確認する必要があります。≪状態監視とパラメータ≫分析の目的および各分析のパラメータは以下の通りです。特性低下目的：グリースの分析結果から、グリースの物理的性状や劣化傾向などを確認する。全酸価JISK赤外線吸収スペクトルJISKちょう度JISK滴点JISK摩耗目的：グリース中の摩耗粒子を分析する事により、回転・摺動部の潤滑状態、摩耗劣化の程度、余寿命などを解析する。摩耗診断電子顕微鏡観察JISKX線マイクロアナリシス油中金属濃度JISK≪分析結果≫特性低下全酸価：良好全酸価mgKOH/gは新油値の.mgKOH/gに比較し高くはあるものの、有機物・有機化合物試験の結果で油劣化の兆候を示すカルボン酸の吸収が見られないことから問題は無いと判断します。赤外線吸収スペクトル：良好ちょう度：良好ちょう度値はと当社推奨の管理限界値であるから以内に留まっています。滴点：測定不能滴点は試料グリースが少ないため、測定不能でした。摩耗摩耗診断電子顕微鏡観察・X線マイクロアナリシス：今回は実施していません。油中金属濃度：今回は実施していません。
報告№101-0233 | 分析№101-02160 | 101-02160 | 分析の結果、全てのデータが当社推奨の管理限界値内にあることから、この潤滑油は継続使用可能と判断します。また、現在の摩耗過酷度は.と低く、且つ、摩耗形態からも異常な摩耗粒子は極少量であることが確認されたことから、軸受の潤滑状態も良好と判断します。更に、今後、機器の運転状態が、これまでの運転状態と同様であれば、軸受潤滑状態は、正常な状態で運転できると考えられます。ころがり軸受の定格寿命の一般式は下式により求めることができます。Lh＝fhp・ここで、Lh：定格寿命fh：寿命計数p：定数対象設備が時間連続運転機械、例えば、コンプレッサー、ポンプ、圧延機、コンベア、工場電動機などの場合、fhは～とし、Lhは～時間となります。定格寿命を時間として年で表すと大よそ年となります。この定格寿命式は、あくまでも寿命の目安であり、べアリングの寿命とされるフレーキングが軸受に出始める時期を予測するもので、正確なものではありませんが一応の目安とされています。本軸受のこれまでの使用時間が不明ですが、上記に示したようにベアリングが寿命に達した場合に発生するフレーキング粒子が見られない事、定格寿命が約年であり、今後もこれまでの運転状態と環境状態に変化がなく良好な潤滑状態が継続すれば、現時点では安全度を見てあと年以上は良好な潤滑状態が継続するものと考えられます。尚、より正確な予測を行うためには、年回分析を実施し、その分析結果により発生した摩耗粒子数や摩耗過酷度の変化を確認し、軸受の潤滑状態を確認することが必要です。又、これまでの運転時間、起動停止回数、潤滑油補給日・更油日等の当社が依頼する情報を詳しくお知らせいただくことが必要です。
報告№108-0411 報告№110-00656 | 分析№108-02744 分析№110-003042 | 110-003042 | グリースの物理的性状グリースの物理的性状は、グリースの硬さや、徐々に温度を上昇させた恒温槽内でグリースが滴になって滴下する初滴温度、グリース中のスラッジの発生量などを判断パラメータに、ちょう度、滴点、全酸価、有機物・有機化合物として評価します。分析の結果、グリースの硬さを示すちょう度は、新グリース値のに比較してとほぼ変化はなく、また、グリースが滴になって滴下するときの温度示す滴点が新グリース値のに比較して本試料はと高いものの、劣化の兆候として現れる有機物・有機化合物が見られなかった。グリース中のスラッジの発生量を示す全酸価は、新グリース値の.mgKOH/gに対して.mgKOH/gと高いものの、有機物・有機化合物の結果でグリース中の油が劣化した場合に発生するカルボン酸の発生は確認されなかった。以上のように、グリースの物理的性状の健全性を示す各パラメータは全て良好であり、グリースの劣化は確認されませんでした。グリースは継続使用可能な状態にあると判断します。
報告№109-09249 報告№111-00550 | 分析№109-001747 分析№111-002541 | 111-002541 | 潤滑油および軸受は継続使用可能な状態であると判断します。但し、油中の汚染度が高く、今後も摩耗の進行を傾向監視するため、以下の対策を推奨します。濾過油中の汚染度が高く、観察された摩耗粒子や異物が軸受軌道面に噛み込み摩耗が進行することが懸念されるため、濾過を推奨します。定期的な分析切削摩耗の進行を監視するため、定期的に分析を実施し、摩耗の進行状況を確認することを推奨します。フェログラフィー異常摩耗の早期発見パラメータとして摩耗粒子を定量化して評価するフェログラフィーのIs値は、潤滑状態がやや厳しいの乗でした。摩耗粒子の形態で比較的多く観察された粒子は、潤滑状態が正常な場合に発生する摩耗粒子異物の噛み込みにより発生する切削粒子でした。これらの摩耗粒子が観察された場合、潤滑部で発生している摩耗形態は、正常なマイルド摩耗異物による切削摩耗であることが分かります。摩耗形態の中でも切削摩耗は摩耗進行速度が速く、転がり軸受でこの摩耗形態が発生した場合には寿命が分の程度に低下することも知られており、切削摩耗により生じた軌道面の損傷が起点となって転がり軸受の寿命となるフレーキングに進展することから傾向監視による経過監視が必要です。Iカップリング発光分光分析供試の潤滑油を分析した結果、検出された金属元素は、油中金属元素の結果表に示すように、鉄、銅、亜鉛、カルシウム、ナトリウムでした。検出されたこれらの金属元素から発生箇所を推定すると鉄、銅、亜鉛・軸受等カルシウム、ナトリウム・外部混入異物であると思われます。このうち、機械部品が摩耗したと思われる元素はのグループです。汚染度物重量は当社推奨の管理限界値を超えていました。フィルタ表面の異物観察で鉄錆、砂等が観察されたことから、汚染度が高い要因は、摩耗と外部混入異物の影響と思われます。粘度、全酸価、酸化安定度、有機物・有機化合物の各データは良好でした。分析結果特性低下特性低下に係るパラメータの分析結果はは良好と判断します。粘度粘度はmm/sと新油値mm/sに対する粘度変化率は+％で、当社推奨の管理限界値である±％以内にあり、良好と判断します。全酸価添加油の全酸価は、油メーカによって初期値が違うため統一した管理基準を設定するのが困難であることから、当社では管理限界値を設定しておらず、新油分析値との比較及び他の分析項目の結果より全酸価の状態判断を行います。その結果、全酸価は.mgKOH/gと新油値.mgKOH/gに比較して若干高くなっていますが、IRチャートに示すように劣化の兆候として現れるカルボン酸などの有機物・有機化合物の発生が確認されていないことから、良好と判断します。有機物・有機化合物有機物・有機化合物は、IRチャートによる新油分析値との比較の結果、cm-付近に劣化の兆候を示すカルボン酸の吸収が確認されていないことから、良好と判断します。色相はL.であり、新油値のL.に比較して変化はないことから、良好と判断します。汚染に係るパラメータの分析結果は、汚染度物重量は当社推奨の管理限界値を超えていました。水分は.ppmであり、当社推奨の管理限界値の以下であることから良好と判断します。汚染粒子数はNAS級であり、当社推奨の管理限界値のNAS級以内であることから良好と判断します。汚染度物重量はmg/mlであり、当社推奨の管理限界値のmg/mlを超えていました。摩耗フェログラフィーによる摩耗粒子の観察の結果、潤滑状態が正常な場合に発生する摩耗粒子、異物の噛み込みにより発生する切削粒子が比較的多く観察されました。異常摩耗の早期発見パラメータであるフェログラフィーのIs値がの乗とやや高く、摩耗粒子の形態観察の結果、潤滑状態が正常な場合に発生する摩耗粒子、異物の噛み込みにより発生する切削粒子が比較的多く観察されました。金属濃度SOAP法により金属濃度を測定した結果、潤滑箇所で発生する金属接触によって検出される亜鉛がppm、外部から混入したと思われるカルシウムがppmと僅かに検出されましたが良好と判断します。金属濃度酸溶解法により金属濃度を測定した結果、潤滑箇所で発生する金属接触によって検出される鉄が、銅が、亜鉛が、外部から混入したと思われるカルシウムが、ナトリウムが検出されました。
報告№106-0209 報告№106-0229 | 分析№106-01157 分析№106-01277 | 106-01277 | ・濾過前の試料油を分析した結果、計数汚染度が前回NAS級から級にランク上昇し、やや不良領域にあった。・摩耗粒子形態観察で金属接触が厳しい場合に発生するシビア粒子が多く観察された。・D－SOAPの結果、前回同様に鉄が検出された。・光学顕微鏡写真の結果、外部から混入した異物が多く見られた。主にサーボシリンダ内壁やポンプ内部で摩耗が進行している可能性が考えられます。計数汚染度の粒子分布からμm以上の大型の粒子が多く、今後バルブ類の動作障害やフィルタの目詰まり等が発生することが懸念されます。これらの障害発生に対する弊害を勘案の上、濾過を実施されることを推奨します。
報告№109-09136 報告№113-00139 | 分析№109-001160 分析№113-000513 | 113-000513 | 潤滑油および対象設備は継続使用可能と判断します。はフェログラフィーおよびSOAP/D-SOAPの結果から総合的に判断した結果、正常な状態にあると考えられます。フェログラフィー【定量分析：Is値】Is値は異常摩耗の早期発見パラメータのつで、摩耗程度を定量化するために用います。Is値は前回に比較してのマイナス乗からマイナス乗と、低い値でした。フェログラフィー【定性分析：摩耗粒子および摩耗形態観察】分析結果から観察された全ての粒子量は少でした。Iカップリング発光分光分析【SOAP/D-SOAP】検出された金属元素から発生箇所を推定すると、以下の通りでした。鉄、亜鉛・シリンダ内壁、ポンプ内部等リン・添加剤カルシウム、ナトリウム・外部混入異物前回に比較して計数汚染度はNAS級から等級に変化はなく、重量汚染度は.mg/mlから.mg/mlに減少し、共に当社推奨の管理限界値以下であり、良好でした。前回同様にIRは良好でした。
報告№109-09136 | 分析№109-001160 | 113-001560 | 潤滑油は継続使用可能な状態にあると判断します。計数汚染度は前回同様にNAS級と等級に変化はなく、当社推奨の管理限界値以下であり、良好でした。．前回同様に粘度、水分、全酸価、IR、RBOTの各データは良好でした。
報告№103-6035 | 分析№103-00821 | 103-00821 | 初期試験を実施した結果、摩耗粒子形態観察で、μmサイズのシビア粒子が見られました。観察されたシビア粒子は、視野に個と少ないため現状の潤滑状態は正常と判断しますが、シビア粒子は金属接触を伴う混合潤滑で発生するため、今後も監視が必要です。混合潤滑状態が進行することも懸念されるため、ヶ月以内に精点Bを実施し、汚染状況及び摩耗の進行状況を確認されることを推奨します。これらのことは、異常摩耗の早期発見パラメータであるフェログラフィーのIs値が、.と良好の範囲にあるものの、摩耗粒子の形態観察の結果、金属接触が厳しい場合に発生するμmサイズのシビア粒子が見られたことから判断しました。尚、RBOTが前回に比較し、min上昇したのは、更油によるものです。今後は、今回のRBOT値によりデータ管理を行います。
報告№108-6005 報告№108-0054 | 分析№108-00106 分析№108-00288 | 108-00288 | 更油後に対象設備の近くでコンクリートのハツリ作業を行っていた。その時に、エアーブリーザーのキャップが開いていたため、ハツリ作業で発生したダストがエアーブリーザーから混入した可能性が考えられた。汚染度を確認し、運転の可否を判断する。分析の結果、計数汚染度はNAS級以上と当社推奨の管理限界値を超えていました。フィルタ写真で鉄錆、砂等の外部混入異物が多く観察されました。今回の採油は対象設備の停止中に排油口から採油を実施しているため、これらの異物は、排油口配管内部に残留していた汚染物、或いは、コンクリートのハツリ作業で混入した異物の可能性が考えられました。汚染状態が基準を超えた状態で運転した場合、潤滑部の摩耗速度は、清浄な潤滑状態より桁程度大きな切削摩耗に進展する事が容易に想定されます。したがって、この汚染度での運転は避けるべきと判断します。運転を行うには、油槽内を清浄な潤滑油等で清掃し、清浄な状態であることを確認することが大切です。
報告№109-09094 報告№110-00717 | 分析№109-000915 分析№110-002832 | 110-002832 | は良好と判断します。尚、RBOTがminと新油値のminに比較してmin減少していました。このまま継続使用した場合、この減少傾向から限界値に到達するのは、別紙図RBOTの減少傾向に示すように年月と推定されました。残りの継続使用期間は、約年ヶ月であると予測されます。潤滑油は継続使用可能な状態にあると判断します。≪状態監視とパラメータ≫分析の目的および各分析のパラメータは以下の通りです。特性低下目的：油の分析結果から、や劣化傾向ならびに添加剤の消耗程度、残存寿命などを確認する。粘度JISK全酸価JISK赤外線吸収スペクトルJISK酸化安定度試験JISK汚染目的：油の分析結果から、砂塵あるいは水・異種油などによるや、異物混入の有無を確認する。水分JISK計数汚染度JISB重量汚染度JISB光学顕微鏡観察摩耗目的：油中の摩耗粒子を分析する事により、回転・摺動部の潤滑状態、摩耗劣化の程度、余寿命などを解析する。摩耗診断電子顕微鏡観察JISKX線マイクロアナリシス油中金属濃度）JISK≪分析結果≫特性低下粘度：良好粘度値mm/sの新油値mm/sに対する変化率は+％であり、当社推奨の管理限界値±％以内に留まっています。全酸価：良好全酸価.mgKOH/gは新油値の.mgKOH/gに比較し高くはあるものの、有機物・有機化合物試験の結果で油劣化の兆候を示すカルボン酸の吸収が見られないことから問題は無いと判断します。赤外線吸収スペクトル：良好酸化安定度試験：良好酸化安定度試験の結果、数値minは当社推奨の管理限界値min以上に留まっており、現時点での使用は可能と判断します。汚染水分：良好水分値ppmは当社推奨の管理限界値以内に留まっています。計数汚染度：今回は実施していません。重量汚染度：今回は実施していません。光学顕微鏡観察：今回は実施していません。摩耗摩耗診断電子顕微鏡観察・X線マイクロアナリシス：今回は実施していません。油中金属濃度：今回は実施していません。
報告№107-0366 報告№113-00545 | 分析№107-01900 分析№113-002337 | 113-002337 | 濾過前の試料油を分析した結果、摩耗粒子の形態観察で潤滑状態が正常な場合に発生する摩耗粒子金属接触が厳しい場合に発生するシビア粒子が比較的多く観察されました。主にサーボシリンダ内壁やポンプ内部で摩耗が発生している可能性が考えられます。現在のところ、NAS級と非常に良好の範囲にあるものの、シビア粒子が比較的多く観察されたことから、このまま摩耗が進行し、汚染度がNAS級のやや不良領域に上昇した場合、バルブ類の動作障害やフィルタの目詰まり等が発生することが懸念されます。これらの障害発生に対する弊害を勘案の上、念のため、ヶ月以内に再分析を実施し、摩耗の進行状況および汚染の状態を確認することを推奨します。
報告№105-0052 報告№105-0052 | 分析№105-00371 分析№105-00371 | 105-00371 | 分析の結果、軸受の摩耗が僅かに確認されましたが、現在のところ継続使用可能な状態にあると判断できます。今後、摩耗程度を評価するため、油量、軸受サイズ、回転数、濾過システムの有無について諸元のご提供をお願い致します。は良好と判断します。粘度は良好と判断します。粘度はmm/sと新油値mm/sに比較して、粘度変化率は-％で、当社推奨の管理限界値である±％以内にあり、良好と判断します。水分は良好と判断します。水分はppmと当社推奨の管理限界値の以下であり、良好と判断します。全酸価は良好と判断します。全酸価は.mgKOH/gと新油値に比較して変化はなく、良好と判断します。IRの結果、良好と判断します。IRの結果、油劣化の兆候を示すカルボン酸の吸収が確認されていないことから、良好と判断します。RBOTの結果、良好と判断します。RBOTはminと当社推奨の管理限界値のmin以上であり、良好と判断します。は良好と判断します。計数汚染度は良好と判断します。計数汚染度はNAS級と当社推奨の管理限界値のNAS級以内であり、良好と判断します。重量汚染度は良好と判断します。重量汚染度は.mg/mlと当社推奨の管理限界値のmg/ml以内であり、良好と判断します。機器の潤滑状態軸受の摩耗が僅かに確認されましたが、現在のところ継続使用可能な状態にあると判断できます。今後、摩耗程度を評価するため、油量、軸受サイズ、回転数、濾過システムの有無について諸元のご提供をお願い致します。SOAPの結果、軸受の摩耗を示す錫が僅かに検出されました。SOAPの結果、軸受の摩耗を示す錫がppm、油の添加剤成分であるリンがppm検出されました。D－SOAPの結果、軸受の摩耗を示す錫が僅かに検出されました。D－SOAPの結果、鉄、軸受の摩耗を示す錫、外部から混入したと思われるカルシウムが共に検出されました。フェログラフィーの結果は良好です。異常摩耗の早期発見パラメータであるフェログラフィーのIs値が.と良好の範囲にあり、潤滑状態は良好と判断します。
報告№109-09136 報告№110-00653 | 分析№109-001160 分析№110-002995 | 110-002995 | Iカップリング発光分光分析供試のタービン油をSOAP／D－SOAPで分析した結果、錫、カルシウム、ナトリウムが検出されました。これらの検出された金属元素から発生箇所を推定すると錫・軸受等カルシウム、ナトリウム・外部混入異物であると思われます。このうち、機械部品が摩耗したと思われる元素はのグループです。前回に比較して錫濃度が増加傾向にあることから、軸受メタルの摩耗が進行していると思われます。フェログラフィー異常摩耗の早期発見パラメータとして摩耗粒子を定量化して評価するフェログラフィーのIs値は、前回ののマイナス乗から変化はなく、摩耗が安定していることを示していました。摩耗粒子の形態で比較的多く観察された粒子は、潤滑状態が正常な場合に発生する摩耗粒子、外部から混入したと思われる鉄錆、砂等でした。このような摩耗粒子が観察された場合には、潤滑部で発生している摩耗は、正常なマイルド摩耗であることが分かります。前回に比較して計数汚染度はNAS級からNAS級にランク減少し、良好でした。前回同様にIR、RBOTの各データは良好でした。軸受および潤滑油は継続使用可能な状態にあるものの、今後メタルの摩耗の進行が懸念されるため、ヶ月後に摩耗試験を実施し、摩耗の進行状況を確認することを推奨します。今後軸受メタルの摩耗が進行した場合、摩耗程度を評価する必要がありますので、次回分析時には、メタルサイズ、回転数、直近のメタル交換からの運転時間をお知らせください。
報告№108-5071 報告№111-00708 | 分析№108-02721 分析№111-003581 | 111-003581 | 粘度および消泡性能の低下が確認されました。今後は障害予防を目的に以下の対策を推奨します。更油、或いは、部分更油粘度が低下していたことから、今後適正な粘度範囲で使用していない場合、ギヤ歯面やベアリング軌道面で油膜切れが発生し、摩耗が進行することが懸念されるため、更油、或いは、部分更油を推奨します。追加分析消泡性能が低下した場合、ギヤ歯面での油膜形成に影響が出て摩耗が進展することがありますので、フェログラフィーおよびSOAP-Tを追加して摩耗により発生する油中金属濃度や潤滑状態を確認することを推奨します。粘度粘度はmm/sと新油値mm/sに比較して、粘度変化率は-％で、当社推奨の管理限界値である±％に到達していました。今後、適正な粘度範囲で使用していない場合、ギヤ歯面やベアリング軌道面で油膜切れが発生し、摩耗が進行することが懸念されます。泡立ち試験泡立ち試験の結果は、-と新油値が-であるのに比較して高い値となっていたことから、消泡性能が低下していることが分かりました。今後の使用状況によっては油の酸化劣化が進行したり、ギヤ歯面およびベアリング軌道面で油膜切れが発生したりする場合があるため、消泡剤の添加による消泡性能の改善など何らかの対応が必要になると思われます。分析結果粘度および消泡性能が低下していることが確認されました。粘度粘度はmm/sと新油値mm/sに比較して、粘度変化率は-％で、当社推奨の管理限界値である±％に到達していました。泡立ち試験泡立ち試験は-と新油に比較して高い値でした。水分は.ppmと当社推奨の管理限界値の以下であり、良好と判断します。全酸価全酸価はmgKOH/gと新油値mgKOH/g以下にあり、良好と判断します。
報告№109-09249 報告№112-00274 | 分析№109-001747 分析№112-001104 | 112-001104 | 潤滑油および軸受は継続使用可能な状態にあると判断します。但し、今後も摩耗の進行を傾向監視するため、以下の対策を推奨します。油槽内の清掃および更油潤滑油が汚染されていることから、油槽内は汚染されていると思われます。更油をする際には、油槽内を清掃し、更油する新油もNAS級程度の清浄な潤滑油を更油することを推奨します。定期的な分析凝着摩耗の進行を監視するため、定期的に分析を実施し、分析データによる摩耗の進行状況を確認することを推奨します。軸受メタルの情報提供本設備がすべり軸受である場合、今後軸受メタルの摩耗が進行すると、摩耗程度を評価する必要がありますので、次回分析時には、メタルサイズ、回転数、直近のメタル交換からの運転時間をお知らせください。はフェログラフィーおよびSOAP／D-SOAPの結果から総合的に判断した結果、やや厳しい状態にあると考えられます。フェログラフィー【定量分析：Is値】Is値は異常摩耗の早期発見パラメータのつで、摩耗粒子を定量化するために用います。今回のIs値はの乗とやや高い値でした。フェログラフィー【定性分析：摩耗粒子および摩耗形態観察】分析結果から比較的多く観察された粒子は、以下の通りでした。正常な摩耗粒子・潤滑状態が正常なマイルド摩耗により発生。黒錆・潤滑状態がやや厳しい凝着摩耗により発生。金属接触が厳しく、且つ、高い摩擦熱が発生していると考えられます。Iカップリング発光分光分析【SOAP／D-SOAP】検出された金属元素から発生箇所を推定すると、以下の通りでした。鉄、鉛、アンチモン、錫・軸受等カルシウム、バリウム、ケイ素、ナトリウム・外部混入異物水分は良好でした。汚染粒子数・汚染度物重量汚染粒子数はNAS級とやや高く、汚染度物重量はmg/mlと当社推奨の管理限界値に到達していました。フィルタ表面の異物観察で金属片、鉄錆、砂等が観察されたことから、汚染度が高い要因は、摩耗と外部混入異物の影響と思われます。．粘度、酸価、酸化安定度、有機物・有機化合物の各データは良好でした。分析結果特性低下特性低下に係るパラメータの分析結果は良好と判断します。粘度粘度はmm/sと新油値mm/sに対する粘度変化率は-％で、当社推奨の管理限界値である±％以内にあり、良好と判断します。酸価添加油の酸価は、油メーカによって初期値が違うため統一した管理基準を設定するのが困難であることから、当社では管理限界値を設定しておらず、新油分析値との比較及び他の分析項目の結果より酸価の状態判断を行います。その結果、酸価は.mgKOH/gと新油値.mgKOH/g以下にあることから、良好と判断します。酸化安定度酸化安定度はminであり、当社推奨の管理限界値のmin以上であることから良好と判断します。有機物・有機化合物有機物・有機化合物は、IRチャートによる新油分析値との比較の結果、cm-付近に劣化の兆候を示すカルボン酸の吸収が確認されていないことから、良好と判断します。色相はLでした。汚染に係るパラメータの分析結果は、汚染粒子数はやや高く、汚染度物重量は当社推奨の管理限界値に到達していました。水分はppmであり、当社推奨の管理限界値の以下であることから良好と判断します。汚染粒子数はNAS級であり、当社推奨の管理限界値のNAS級以下であるものの、やや高い値でした。汚染度物重量はmg/mlであり、当社推奨の管理限界値のmg/mlに到達していました。摩耗フェログラフィーによる摩耗粒子の観察の結果、潤滑状態が正常な場合に発生する摩耗粒子、金属潤滑部が局部的に油膜切れを起して発生するシビア粒子、金属接触が厳しく、且つ、摩擦熱が高い場合に発生する黒錆が比較的多く観察されました。異常摩耗の早期発見パラメータであるフェログラフィーのIs値がの乗とやや高く、摩耗粒子の形態観察の結果、潤滑状態が正常な場合に発生する摩耗粒子、金属潤滑部が局部的に油膜切れを起して発生するシビア粒子、金属接触が厳しく、且つ、摩擦熱が高い場合に発生する黒錆が比較的多く観察されました。金属濃度SOAP法により金属濃度を測定した結果、潤滑箇所で発生する金属接触よって検出される錫がppm、外部から混入したと思われるバリウムがppm、ケイ素がppm検出されました。金属濃度酸溶解法により金属濃度を測定した結果、潤滑箇所で発生する金属接触によって検出される鉄が、鉛が、アンチモンが、錫が、外部から混入したと思われるカルシウムが、バリウムが、ナトリウムが検出されました。
報告№105-0162 報告№105-0162 | 分析№105-01090 分析№105-01090 | 105-01090 | トライボ診断の結果、本試料油は継続使用可能であり、軸受の潤滑状態も正常と判断します。SOAPの銅濃度が前回のppmに比較してppmと改善されているものの高い値を示していました。銅は軸受の主成分ではないため、銅濃度の増加は軸受の摩耗を示しているものではありませんが、本軸受油槽内で銅合金を使用した箇所は、貴社ご提供の図面からデフレクターとバッフルという部品が考えられます。寸法を確認できる図面がないため、摩耗の影響を検討することはできませんが、これらの部品はオイルシールの役目を果たしており、溶出によりシャフトとのギャップが増大し油漏れの原因になる場合も懸念されるため、巡視の際には、油漏れと油面の低下に注意を払い監視する必要があります。又、油中の銅濃度が以上になった場合、別添資料鉱油の酸化に対する金属触媒の影響に示すとおり油の劣化速度が加速しますので、銅濃度は以下で管理されることを推奨します。以上のことから、摩耗の増加、油劣化の進行、および水分の混入を確認するため、当面はヶ月に度のトライボ診断実施も併せて推奨します。尚、銅濃度が減少したのは、年月日に更油を実施したためですので、今後は、今回のデータをベースに管理する必要があります。この油は継続使用可能と判断します。粘度は良好と判断します。粘度はmm/sと管理限界値以内にあり、良好と判断します。水分は良好と判断します。水分は.ppmと管理限界値の以下にあり、良好と判断します。全酸価は良好と判断します。全酸価はmgKOH/gと新油データのmgKOH/g以内にあり、良好と判断します。IRは良好と判断します。IRの結果、油劣化の兆候を示すカルボン酸の吸収が確認されていないことから、継続使用可能な状態にあると考えられます。計数汚染度、重量汚染度、共に良好と判断します。計数汚染度は良好と判断します。計数汚染度はNAS級と当社推奨の管理限界値のNAS級以内にあり良好と判断します。重量汚染度は良好と判断します。重量汚染度は.mg/mlと当社推奨の管理限界値のmg/ml以内にあり良好と判断します。機器の潤滑状態フェログラフィーの結果、異常摩耗の早期発見パラメータであるIs値が.と良好の範囲にあり、潤滑状態は良好と判断します。SOAPの結果、前回同様に銅が多く検出されました。SOAPの結果、摩耗により発生した鉄、鉛、油の添加剤成分であるリン、亜鉛が検出されました。一方、銅が検出されました。銅を使用した部分の溶出が発生していると考えられます。この溶出は検出された亜鉛系添加剤の成分と銅が反応し、溶出することが知られています。銅濃度は別紙鉱油の酸化に対する金属触媒の影響に示すように銅濃度が増加すると酸化速度が速まりますので、酸化劣化の進行状況を油分析により監視されることを推奨します。D－SOAPの結果、良好と判断します。D－SOAPの結果、油の添加剤成分である亜鉛が検出されました。フェログラフィーの結果、継続使用可能な状態にあると判断します。フェログラフィーの結果、異常摩耗の早期発見パラメータであるIs値が.と良好の範囲にあることから、継続使用可能な状態にあると判断します。
|  | 113-002433 | 潤滑油および対象設備は継続使用可能な状態にあると判断します。但し、前回同様に水分が若干高い値でした。また、粘度は低下傾向にあるものの、新油に比較して高い値でした。水分濃度の調整発錆予防のため、遠心分離機による水分除去や部分更油による水分濃度の相対的低下を推奨します。定期的な分析粘度の上昇およびクランクメタル、ピストンリングなどの摩耗の進行を監視するために、定期的に分析を実施し、進行状況を確認されることを推奨します。異常摩耗の早期発見のパラメータであるIs値は、前回のレベルからレベルに低下しているものの、やや高いことから、定期的に潤滑油分析を実施し、摩耗推移を監視することが有用と考えます。塩基価は良好でした。粘度粘度は、前回のmm/sからmm/sに低下しているものの、新油値のmm/sに比較して粘度変化率が+％となっており、当社推奨の管理限界値である±％を超えていました。直ちにエンジン効率に影響が出るわけではありませんが、今後の傾向監視が有用です。水分は、と当社推奨の管理限界値を超えていました。今後、水分の影響で機関内に錆が発生し、その影響で摩耗が発生する懸念があります。
報告№103-0200 | 分析№103-01845 | 103-01845 | 分析の結果、主軸の振れ回りが起因した局部的な軸受摺動部分に面圧が高い箇所が発生している可能性があると推定されます。振れ回り量の変動や、あるいは、メタルギャップが調整不足等の原因により、発電時には下流側、或いは、揚水時には上流側の軸受のギャップが狭くなっている箇所があり、その狭いギャップに潤滑油が押込まれてフリクションポリマが発生している場合があります。このような場合には、軸受温度が若干上昇気味になることがありますので、パトロール時に温度の変化を注意深く監視する必要があると思われます。又、摩耗粒子の観察結果から、金属接触が厳しい場合に発生する銅系のシビア粒子がやや多くみられることから、軸受台金とその支持部等の銅系部材を使用した箇所でやや厳しい金属接触が発生していることも確認されたため、摩耗の進行状況及び油の劣化状況を確認することを目的にヶ月以内に再度分析を実施されることを併せて推奨します。これらのことは、異常摩耗の早期発見パラメータであるフェログラフィーのIs値が-.と良好の範囲にあるものの、摩耗粒子の形態観察の結果、銅合金、局部的に高圧・高温となる場合に発生するフリクションポリマが多く見られ、SOAPの結果、前回に比較して銅がppmからppmに僅かに上昇し、ことから判断しました。
報告№109-09136 報告№114-00022 | 分析№109-001160 分析№114-000932 | 114-000932 | グリース分析の結果、グリースの物理的性状は良好の範囲にあることから、グリースは継続使用可能な状態にあると判断します。軸受は継続使用可能な状態にあると判断します。但し、疲労摩耗粒子が観察され、さらにSOAP-Tの鉄および銅濃度が比較的高い値で検出されたことから、軸受軌道面ではやや厳しい金属接触が発生し、且つ、摩擦熱が高いと推定されます。今後、さらに摩耗が進行することが懸念されるため、以下の対策を推奨します。定期的な分析今後の進行が懸念される疲労摩耗の推移を監視するため、定期的な分析実施を推奨します。分析結果フェログラフィーで観察された代表的な粒子は、以下の通りです。正常な摩耗粒子・潤滑状態が正常なマイルド摩耗により発生。疲労摩耗粒子・繰返し応力による金属疲労で発生。大型化するとフレーキングの発生が懸念されます。SOAP-Tの結果、鉄がppm、銅がと比較的高い値で検出されました。軸受軌道面および保持器で摩耗が発生していると推定されます。グリースのちょう度、滴点、酸価、IRの各データは良好です。
報告№109-09549 報告№109-09549 | 分析№109-003449 分析№109-003449 | 109-003449 | ・摩耗状態潤滑油をD－SOAPで分析した結果、検出されたのは鉄、鉛、銅でした。粒子観察の結果、これらの金属は異物の噛み込みなどで発生する切削粒子であり、中には鉄系および銅合金のシビア粒子が観察されたことから、潤滑部では切削摩耗と凝着摩耗が発生していることが分かりました。但し、転がり軸受寿命の指標としている摩耗粒子が観察されなかったことから、フレーキングは発生していないと判断できます。尚、異常摩耗の早期発見パラメータであるフェログラフィーのIs値がの乗となっていたことから、潤滑状態がやや厳しくなり始めていると推定され、今後さらに摩耗が進行することが懸念されます。当該軸受の潤滑油は、今回の採油で使用油を全量抜き取っており、切削摩耗発生の原因となる混入異物は排除されたものと思われますが、新油充填時に異物が残留している場合があり、切削摩耗が継続して発生する可能性があります。今後、継続使用した場合、切削摩耗により発生した軸受表面の切削痕が起点となって、異物起点型のフレーキングに進展することも懸念されます。・銅を使用した箇所の摩耗銅を使用した箇所の摩耗が発生しています。使用している転がり軸受の保持器には、銅を使用していないことから、例えば、オイルリング等が考えられます。・ケイ素の検出ケイ素がppm検出されました。一般に、潤滑油中からケイ素が検出された場合の原因として、油の消泡剤として使用されるシリコン系の添加剤が検出されるフェログラフィーおよびフィルタ表面の異物観察で砂が多く観察され、これが検出されるシリコングリースをシール部に塗布している場合、このシリコングリースが潤滑油に混入して検出されるなどが挙げられますが、今回の原因は、フィルタで砂が観察されたことから、の可能性が考えられます。およびについては、分析結果では確認することが出来ませんので、これに関する情報をご提供下さい。・汚染度計数汚染度がNAS級以上と当社推奨の管理限界値を超え、当社推奨の管理限界値に到達していました。フィルタ表面の異物観察で銅合金、鉄錆、砂等が観察されたことから、汚染度が高い要因は、摩耗と外部混入異物の影響と思われます。・IRの結果、新油と異なるピークが確認されました。異種油の混入或いは、油名が違う可能性があります。潤滑油および軸受は継続使用可能な状態にあると判断します。油槽内を清掃されると共に、今後、切削摩耗や凝着摩耗の進行を監視するため、定期的に分析を実施し、摩耗の進行状況を確認することを推奨します。次回分析の時期を理論的に求めたところ、最短で約時間となります。この時間は、油中汚染物が均一になるために必要とする時間であり、この時間を経過すれば、再分析の結果から状態の傾向を確認することが可能となりますので、これを参考に次回分析時期を検討されることを提案します。尚、IRの結果、新油と異なるピークが確認されており、異種油の混入或いは、油名が違う可能性が考えられたため、再度ご確認下さい。
報告№109-09136 報告№110-00040 | 分析№109-001160 分析№110-000121 | 110-000121 | 前回同様には良好でした。尚、RBOTが前回に比較してmin上昇しています。RBOTが上昇する要因は、更油や補給が考えられます。お客様からの情報では、更油や補給を実施していないことから、RBOTが上昇した原因は分かりませんでした。但し、今回の分析結果で、全酸価および粘度の各データに大きな変化はなく、異種油の混入などは確認されていないため、本試料油は継続使用可能な状態にあります。今後は、今回のRBOT値を基に潤滑油の寿命を評価します。潤滑油は継続使用可能な状態にあると判断します。
報告№108-0387 報告№109-09088 | 分析№108-02609 分析№109-000757 | 109-000757 | 機器の潤滑状態および初期試験を実施し、前回データと照合した結果、油中摩耗粒子に変化がないことが確認されています。油中の粒子濃度は、油膜破断による発生や、油槽内などでの沈降が均衡したところで一定、いわゆる平衡状態になりますが、このバランスが崩れると増加する場合と減少する場合とに分かれます。本設備では、油中の粒子が減少する要因となるフィルタ類は設置されておらず、濾過による減少は考えられませんので、油中の摩耗粒子に変化がなかったのは、摩耗粒子の発生が極微量で、油槽内部での沈降があったためと考えられます。以上のことから、本設備は摩耗の進行がほとんどなく、潤滑状態は安定した状態にあったものと判断します。これらのことは、前回に比較して、計数汚染度は等級に変化はなく、SOAP／D-SOAPの鉄濃度に変化がないこと異常摩耗の早期発見パラメータであるフェログラフィーのIs値がのマイナス乗と良好の範囲にあること以上のことから判断しています。潤滑油の基本特性潤滑油の基本特性は、良好の範囲にあることから、本試料油は継続使用可能と判断します。
報告№108-0411 報告№110-00602 | 分析№108-02744 分析№110-002654 | 110-002654 | は、油の粘度変化率、油中のスラッジの発生量などを判断パラメータに、粘度、全酸価、IR、RBOTで評価します。分析の結果、油の粘性を示す粘度は、新油値の.mm/sに比較して粘度変化率が+％の.mm/sとほぼ変化はなく、また油中のスラッジの発生量を示す全酸価は、新油値の.mgKOH/gに対して.mgKOH/gと低く劣化は確認されていない、さらにはIRの結果でも油が劣化した場合に発生するカルボン酸の発生も確認されず、酸化防止剤の残存量を示すRBOTは、限界値minに比較して、十分に残量があるminであった以上のように、の健全性を示す各パラメータは全て良好であり潤滑油の劣化は確認されませんでした。尚、別紙RBOTの減少傾向から油の余寿命を求めた結果、本試料は直近の更油から起算して稼働時間が時間まで使用可能であることが分かります。汚染度油中の水分を計測した結果、水分はppmと新油と同等であり、継続使用可能な状態にあることが確認されました。潤滑油は継続使用可能な状態にあると判断します。
報告№104-6035 | 分析№104-00548 | 104-00548 | オーバーホール後回目の初期試験を実施した結果、摩耗は安定していると判断します。これらのことは、前回に比較して、計数汚染度に変化がなく、SOAP／D-SOAPの鉄及びモリブデン濃度に大きな変化がないこと異常摩耗の早期発見パラメータであるフェログラフィーのIs値が、.と良好の範囲にあること以上のことから判断しました。
報告№109-09136 報告№111-00619 | 分析№109-001160 分析№111-002923 | 111-002923 | 潤滑油は継続使用可能な状態にあると判断します。但し、別紙酸化安定度の減少傾向から油の余寿命を求めた結果、本試料は直近の更油から起算して限界値到達予測日が年月であると推定されました。既に酸化防止剤は減少し、基油の劣化が進行している可能性がありますので、以下の対策を推奨します。更油酸化防止剤は減少し、基油の劣化が進行している可能性があることから、更油を推奨します。粘度、酸価、有機物・有機化合物、酸化安定度の各データは良好でした。尚、別紙酸化安定度の減少傾向から油の余寿命を求めた結果、本試料は直近の更油から起算して限界値到達予測日が年月であると推定されました。酸化防止剤は減少し、基油の劣化が進行している可能性があります。水分は良好でした。
報告№109-09136 報告№111-00273 | 分析№109-001160 分析№111-001291 | 111-001291 | 潤滑油が黒化する原因は一般に以下のつが挙げられます。摩耗粒子の発生油の劣化砂や鉄錆などの汚染粒子の混入油の添加剤成分の析出断熱圧縮によるカーボンの析出断熱圧縮とは、気泡を含む潤滑油が急激に圧縮されると気泡は断熱状態で温度が上昇する。気泡に接する油分子も温度が上昇し、熱分解してカーボン粒子が発生する現象のこと。分析結果から判断すると、粒度分布で.μmにピークが確認されており、μm未満の微粒子が非常に多いことが分かります。また、SEM・XMAの結果、炭素、酸化が主成分で、それ以外に鉄、ナトリウム、ケイ素などが含まれている粒子がみられたことから、潤滑油が黒化したのは、の断熱圧縮による析出したカーボンが潤滑油中の多く混入したことが主原因と思われます。また、それ以外には、の摩耗粒子、の砂や鉄錆など、油の添加剤成分の析出などが分析結果から確認されていることから、摩耗により発生した鉄系の粒子や、外部から混入した砂などに加え、添加剤のスラッジが加わって黒化したと推定されました。なお、の油の劣化については、今回実施した分析結果からは判断できませんので、酸価およびIRを追加実施することを推奨します。フェログラフィー異常摩耗の早期発見パラメータとして摩耗粒子を定量化して評価するフェログラフィーのIs値は、前回のの乗から変化はなく、摩耗が安定していることを示していました。摩耗粒子の形態で比較的多く観察された粒子は、潤滑状態が正常な場合に発生する摩耗粒子、異物に噛み込みにより発生する切削粒子でした。このような摩耗粒子が観察された場合には、潤滑部では正常なマイルド摩耗と異物による切削摩耗が発生していることが分かります。切削摩耗は、他の摩耗形態に比較して摩耗進行速度が速く注意が必要で、定期的なトライボ診断による状態監視が必要と考えます。切削摩耗の原因となる混入異物が残留している場合、この異物により切削摩耗が継続して発生する可能性があります。SEM・XMA観察された粒子をSEM・XMAで詳細に分析した結果、粒子には炭素、鉄、ナトリウム、ケイ素が比較的多く含まれており、成分割合から主にカーボン粒子、シリンダ内壁やピストンリング等から発生した摩耗粒子、さらに外部混入異物と推定できました。Iカップリング発光分光分析供試の圧縮機油を分析した結果、検出された金属元素は、SOAP-Tの結果表に示すように、鉄、錫、リン、亜鉛、カルシウム、アルミニウム、ケイ素、ナトリウムが検出されました。これらの検出された金属元素から発生箇所を推定すると鉄、錫・軸受等リン、亜鉛、カルシウム・オイル添加剤アルミニウム、ケイ素、ナトリウム・外部混入異物であると思われます。このうち、機械部品が摩耗したと思われる元素はのグループです。計数汚染度計数汚染度は当社推奨の管理限界値を超えていました。フィルタ表面の異物観察で金属片、鉄錆、砂等が観察されたことから、汚染度が高い要因は、摩耗と外部混入異物の影響と思われます。粒度分布粒度分布は.～μmの範囲にあり、.μmにピークが確認されました。油中の粒子は、μm以下の微小な粒子が多いことが分かります。
報告№106-0025 報告№106-5016 | 分析№106-00118 分析№106-00875 | 106-00875 | 精点Aを実施した結果、摩耗は安定し、潤滑油も継続使用可能と判断します。尚、摩耗粒子形態観察で前回と同様に球状粒子が観察されました。球状粒子は、異常の兆候を示す形態のパラメータで、この摩耗粒子が発生する場合、潤滑状態に注意が必要です。球状粒子の発生原因は、一般に、溶接工事、溶接作業などによる溶接スパッタの混入、電食による発生、厳しい金属接触による摩耗、が考えられます。発生原因が、の溶接スパッタの混入であれば、今後増加しないと思われますが、が考えられる場合は、原因を取り除かなければ球状粒子は増加すると考えられます。前回と今回の分析結果を比較した結果、球状粒子の増加は認められず、原因はの溶接スパッタの混入と考えられました。これらのことは、前回に比較して、計数汚染度はランク減少したことSOAP／D-SOAPの鉄及び錫濃度に変化がないことを示す粘度、水分、全酸価、IR、RBOTの各データが良好の範囲にあること異常摩耗の早期発見パラメータであるフェログラフィーのIs値がと良好の範囲にあるものの、摩耗粒子形態観察の結果、金属接触が厳しい場合に発生するシビア粒子、摩擦熱が高い場合に発生する球状粒子が観察されたこと以上のことから判断しました。
報告№109-09173 報告№109-09173 | 分析№109-001420 分析№109-001420 | 109-001420 | 分析の結果、全てのデータが良好であることから、この油は継続使用可能と判断します。は良好と判断します。粘度は良好と判断します。粘度はmm/sと新油値mm/sに比較して、粘度変化率は-％で、当社推奨の管理限界値である±％以内にあり、良好と判断します。水分は良好と判断します。水分はと当社推奨の管理限界値の以下であり、良好と判断します。全酸価は当社推奨の管理限界値を超えています。全酸価は.mgKOH/gと新油値.mgKOH/gに比較して高いものの、IRの結果で油劣化の兆候を示すカルボン酸の吸収が確認されていないことから、良好と判断します。IRの結果、良好と判断します。IRの結果、油劣化の兆候を示すカルボン酸の吸収が確認されていないことから、本試料油は継続使用可能と判断します。は良好と判断します。計数汚染度は良好と判断します。計数汚染度はNAS級と当社推奨の管理限界値のNAS級以内にあり、良好と判断します。重量汚染度は良好と判断します。重量汚染度は.mg/mlと当社推奨の管理限界値のmg/ml以内にあり、良好と判断します。
報告№107-0257 報告№107-0267 | 分析№107-01398・1399 分析№107-01434 | 107-01434 | を確認する。分析の結果、粘度、水分、IR、全酸価の各データは良好でした。これらのことは、以下のことから判断しました。粘度は、ISOVGの範囲にあったこと水分は、当社推奨の管理目安である以内にあったことIRの結果、油劣化の兆候を示すカルボン酸の吸収が確認されなかったこと全酸価は、新油データとの比較により判断しますが、今回は新油データとの比較はできませんでした。しかし、IRで油劣化の兆候を示すカルボン酸が確認されなかったことから良好と判断しました。今回は、当社にコスモタービンスーパーEの新油データがないため、前述に示す通り現在の劣化状況を判断しました。今後、更油の時期を検討するためには、新油データとの比較による評価が不可欠ですので、是非新油をご提供下さい。
報告№109-09136 報告№112-00589 | 分析№109-001160 分析№112-002475 | 112-002475_date130403 | 分析の結果、潤滑油の劣化は確認されていないことから、継続使用可能な状態にあると判断します。但し、油中の汚染度が高く、汚染物がギヤ歯面や軌道面に噛み込み摩耗が進行することが懸念されるため、以下の対策を推奨します。減速機分析の結果、減速機は継続使用可能な状態にあると判断します。但し、切削摩耗や疲労摩耗が発生しており、今後も摩耗の進行を傾向監視するため、以下の対策を推奨します。濾過または更油油中の汚染度が高いことから、摩耗粒子や異物等がギヤ歯面や軸受軌道面に噛み込むことによる摩耗の進行が懸念されるため、濾過または更油を推奨します。定期的な分析定期的に分析を実施することにより、データの変化から異常の兆候を早期に発見することが可能となります。また、今回は対象設備の初回分析であるため、あと最低でも回分析を実施し、分析データの変化から今後の分析周期を検討することを推奨します。今後、切削摩耗や疲労摩耗の進行が懸念されるため、出来るだけ早めに回目の分析を実施することを推奨します。は良好と判断します。粘度粘度は、mm/sと新油値mm/sに比較して、粘度変化率は+％で、当社推奨の管理限界値である±％以内であり、良好と判断します。水分は、と当社推奨の管理限界値の以下であり、良好と判断します。酸価は、.mgKOH/gと新油値以下であり、良好と判断します。IRIRチャートの結果、油劣化の兆候を示すカルボン酸の吸収が確認されていないことから、良好と判断します。計数汚染度は当社推奨の管理限界値を超えていました。計数汚染度計数汚染度は、NAS級以上と当社推奨の管理限界値NAS級を超えていました。重量汚染度は、.mg/mlと当社推奨の管理限界値mg/ml以下であり、良好と判断します。光学顕微鏡写真重量汚染度で濾過したフィルタ表面上の夾雑物を光学顕微鏡で観察した結果、金属片、鉄錆、砂等が観察されました。はフェログラフィーおよびSOAP-Tの結果から総合的に判断した結果、継続使用は可能ですが、機器の機能を保持するためにも傾向管理が有用と考えます。フェログラフィー【定量分析：Is値】Is値は異常摩耗の早期発見パラメータのつで、摩耗粒子を定量化するために用います。今回のIs値はの乗とやや高い値でした。フェログラフィー【定性分析：摩耗粒子および摩耗形態観察】観察された代表的な摩耗粒子は、以下の通りでした。切削粒子・異物や金属表面の微小突起による切削摩耗により発生。疲労摩耗粒子・繰返し応力を受けて発生。観察された摩耗粒子の中でも切削粒子は、注意が必要です。減速機で切削摩耗が発生した場合、減速機内部で使用されている転がり軸受が切削摩耗により生じた軌道面の損傷が起点となって、寿命が分の程度に低下することがあることから、切削摩耗には十分注意する必要があります。切削摩耗の発生原因となる混入異物が残留している場合、この異物により切削摩耗が継続して発生する可能性があります。Iカップリング発光分光分析【SOAP-T】検出された金属元素から発生箇所を推定すると、以下の通りでした。鉄、ニッケル・ギヤ、軸受等リン・添加剤カルシウム、ナトリウム、モリブデン・外部混入異物バックラッシご提供いただいた減速機に関する情報からハスバ歯車の組み合わせの段減速機構であり、この歯車の構成から接触点箇所のバックラッシを求めました。尚、油量が不明でしたのでLと仮定しました。ギヤのバックラッシの増加量を求めた結果、接触点箇所でバックラッシの増加量は、約.μmと推定されます。バックラッシ増加分の上限値は、メーカにより差異はあるものの、当社の推奨するバックラッシは、一般に推奨されるμmを管理目安にしています。この値に比較して十分に小さい値です。
報告№101-6175 | 分析№101-02104 | 101-02104 | 分析の結果、計数汚染度、D-SOAP、フェログラフィーを除く項目は良好でした。計数汚染度がNAS級と当社推奨の管理限界値にあるものの、やや汚染されていました。D-SOAPの結果、主軸の摩耗により発生した鉄が、メタルの摩耗により発生した錫が、オイルリングの摩耗により発生した銅が検出され、摩耗の過酷度を示すフェログラフィーのIs値がの乗と高い値を示しており、汚染の要因は、主軸、メタル、オイルリングの摩耗により発生した摩耗粒子によるものと考えられました。D-SOAPの錫濃度、油量Lから摩耗量を下式により計算すると.mmとなります。 ・式 ご提供いただいた図面より下メタルの表面積を求めるとmmとなります。実際に摩耗が発生する面積は当社の研究によれば、下図に示す部分になることが確認されており、この面積を摩耗面積と呼び、mmとなります。この摩耗面積が平均的に摩耗したと仮定すると下式により平均的な摩耗深さを求めることができます。計算すると.μmとなります。 ・式 この摩耗深さは、一般的なメタルの表面粗さであるsを使用メタルの表面粗さと仮定するとその粗さの分の程度が摩耗したと考えることができます。このことから、本メタルは十分使用可能な状態にあると判断できます。又、フェログラフィーの摩耗粒子形態観察の結果、異物の噛み込みにより発生した切削粒子が比較的多く見られており、今後更に摩耗が進行することが懸念されますので、定期的に分析を実施し、摩耗の進行状況をチェックすることを推奨します。分析周期は、別添資料金属摩耗粉の平衡速度から求める分析周期に示す通り、時間経過すれば平衡濃度に到達し、いつでも採油が可能となりますので、できるだけ早い段階で分析を実施されることを併せて推奨します。
報告№109-09136 | 分析№109-001160 | 112-002815 | 油の劣化進行は確認されず、汚染度は良好な範囲にあることから、継続使用可能と判断します。対象設備は継続使用可能な状態にあると判断します。但し、将来的な摩耗進行の有無を確認するためにも傾向監視を継続することが有効です。定期的な分析今後懸念される凝着摩耗、疲労摩耗の進行を監視するため、定期的に分析を実施することを推奨します。新油との比較による評価を示す粘度、酸価のデータは新油データを基準として評価しています。今回は油名が不明であったため評価できませんでしたが、今後評価する場合は、使用している新油を同時に分析することをご検討下さい。はフェログラフィーおよびSOAP-Tの結果から総合的に判断した結果、継続使用は可能ですが、機器の機能を保持するためにも傾向管理が有用と考えます。フェログラフィー【定量分析：Is値】Is値は異常摩耗の早期発見パラメータのつで、摩耗粒子を定量化するために用います。Is値はの乗と低い値でした。フェログラフィー【定性分析：摩耗粒子および摩耗形態観察】分析結果から比較的多く観察された粒子は、以下の通りでした。シビア粒子・潤滑状態がやや厳しい凝着摩耗により発生。金属潤滑部が局部的に油膜切れを起していると考えられます。疲労摩耗粒子・繰返し応力を受けて発生。観察された摩耗粒子の中でもシビア粒子は、将来的な摩耗の進行に繋がる可能性を示唆しているため、傾向監視が必要と思われます。シビア粒子、黒錆は、凝着摩耗に分類されます。これらの摩耗粒子は、ギヤ歯面や軸受軌道面で凝着、破断を繰り返し、この過程で生じる移着粒子が成長して摩耗粒子となります。そのため、ギヤ歯面や軸受軌道面では局部的に油膜切れが発生していることを示しています。この状態が継続した場合、摩耗粒子のサイズは徐々に大型化していき、設備の損傷に至る場合がありますので、傾向監視が必要です。Iカップリング発光分光分析【SOAP-T】検出された金属元素から発生箇所を推定すると、以下の通りでした。鉄、鉛、錫、亜鉛・ギヤ、軸受等リン・添加剤バリウム、ナトリウム・外部混入異物計数汚染度は、NAS級と、当社推奨の管理限界値以下にあるものの、やや高い値でした。摩耗粒子の形態観察およびSOAP-Tの結果から、汚染度が高い要因は摩耗と外部混入異物の影響と思われます。粘度粘度はmm/sとISOVG規格内にありました。水分はと当社推奨の管理限界値以下であり、良好でした。酸価は油名が不明であったため、新油データとの比較ができず評価できませんでした。潤滑油および設備の劣化比較と傾向はフェログラフィーおよびSOAP-Tの結果から総合的に判断した結果、前回同様に傾向管理が必要な状態にあると考えられます。フェログラフィー【定量分析：Is値】Is値は前回に比較しての乗からの乗に低下し、低い値でした。フェログラフィー【定性分析：摩耗粒子および摩耗形態観察】前回同様にシビア粒子が比較的多く観察されました。また、今回は疲労摩耗粒子が比較的多く観察されました。Iカップリング発光分光分析【SOAP-T】前回と比較して鉄が.ppmからに減少していました。また、鉛がppmからppm、ケイ素がppmからに減少していました。計数汚染度は、前回に比較してNAS級以上からNAS級にランク低下し当社推奨の管理限界値以下にありました。粘度粘度は、更油により、前回に比較してmm/sからmm/sに上昇し、ISOVG規格内にありました。水分前回は水分が高すぎたため測定不能でしたが、更油により、今回はと当社推奨の管理限界値以下であり、良好でした。酸価は更油により、前回.mgKOH/gから今回.mgKOH/gに低下していました。
報告№109-09136 | 分析№109-001160 | 113-001728 | 対象設備は継続使用可能な状態にあると判断します。但し、将来的な摩耗進行の有無を確認するためにも傾向監視を継続することが有効です。定期的な分析今後懸念される、凝着摩耗、フレッティング摩耗の進行を監視するため、定期的に分析を実施することを推奨します。新油との比較による評価を示す粘度、酸価のデータは新油データを基準として評価しています。今回は油名が不明であり新油データとの比較による良否の評価ができませんでしたが、今後分析を実施する場合は、使用している新油を同時に分析することをご検討下さい。はフェログラフィーおよびSOAP-Tの結果から総合的に判断した結果、継続使用は可能ですが、機器の機能を保持するためにも傾向管理が有用と考えます。フェログラフィー【定量分析：Is値】Is値は異常摩耗の早期発見パラメータのつで、摩耗粒子を定量化するために用います。Is値はの乗と低い値でした。フェログラフィー【定性分析：摩耗粒子および摩耗形態観察】分析結果から比較的多く観察された粒子は、以下の通りでした。正常な摩耗粒子・潤滑状態が正常なマイルド摩耗により発生。シビア粒子・潤滑状態がやや厳しい凝着摩耗により発生。金属潤滑部が局部的に油膜切れを起していると考えられます。赤錆・フレッティングにより発生。黒錆・潤滑状態がやや厳しい凝着摩耗により発生。局部的に金属接触が厳しく、且つ、高い摩擦熱が発生していると考えられます。観察された摩耗粒子の中でもシビア粒子、フレッティング粒子、黒錆は、将来的な異常摩耗の進行に繋がる可能性を示唆しているため、傾向監視が必要と思われます。詳細は、別紙傾向監視が必要な摩耗粒子をご覧ください。Iカップリング発光分光分析【SOAP-T】検出された金属元素から発生箇所を推定すると、以下の通りでした。鉄、亜鉛・ギヤ、軸受等リン・添加剤カルシウム、ナトリウム・外部混入異物粘度粘度はmm/sでした。油名が不明であることから評価できませんが、仮に本試料油の新油がmm/sであるとすると、粘度変化率は+.％で、当社推奨の管理限界値である±％以内になります。水分は.ppmと当社推奨の管理限界値以下であり、良好でした。酸価は.mgKOH/gでした。
|  | 100-01280 | 計数汚染度がNAS級と当社推奨の管理限界値に到達しており、バルブ類の動作障害の予防措置として、濾過の実施を推奨します。フェログラフィー法で摩耗形態を分析した結果、正常な摩耗状態で発生するラビング粒子が支配的でした。ラビング粒子の成分は、電子顕微鏡写真及びXMAの結果、鉄、マンガンを含んでいることが判った事から、発生箇所はサーボシリンダ内壁と考えられました。又、わずかな量ではあるものの、鉄、マンガン、クロムを含む摩耗粒子も見られたことから、これらの摩耗粒子は、ピストンロッドの摩耗により発生したと考えられました。更に、油中金属濃度をD－SOAPで分析した結果、銅が検出されたことから、ピストンロッドとブッシュの摩耗が発生しているものと推定されました。以上のことから、汚染の要因は、サーボシリンダ内壁やピストンロッドとブッシュの摩耗により発生したものであることが判りました。汚染要因が摩耗によるものであり、濾過後も更に摩耗が進行する場合があるため、定期的に分析を実施し、摩耗及び汚染の状態を監視されることを推奨します。今後傾向管理のために分析を実施する場合、静電浄油機の稼動による汚染状態の変化が問題になります。濾過前後の分析結果は、濾過により汚染度が変化しますので正確な診断に影響が出ます。そのため、静電浄油機を稼動する場合は、濾過前と濾過後に分析を実施し、汚染状態及び摩耗状況を確認されることを推奨します。尚、採油時に静電浄油機の稼働時間をサンプルと一緒にご提供頂けますようお願い致します。
報告№109-09136 報告№112-00734 | 分析№109-001160 分析№112-003335 | 112-003335 | 油の劣化は確認されなかったことから、継続使用可能な状態にあると判断します。但し、重量汚染度がやや高いことから、以下の対策を推奨します。軸受は継続使用可能な状態にあると判断します。但し、将来的な摩耗進行の有無を確認するためにも傾向監視を継続することが有効です。スラッジの無害化スラッジの発生により起動開度が増加することがありますので、起動時に起動開度の確認と同時に、当社製清浄分散剤TS－の投与によるスラッジの無害化を推奨します。定期的な分析今後懸念される摩耗の進行を監視するため、定期的に分析を実施することを推奨します。分析結果フェログラフィーおよびSOAP／D-SOAPの結果から総合的に判断した結果、軸受は健全であり、継続使用可能と評価できますが、引続き軸受の機能が保持されていることを確認するためにも、潤滑油診断による傾向管理が有用と考えます。フェログラフィー【定量分析：Is値】Is値は異常摩耗の早期発見パラメータのつで、摩耗程度を定量化するために用います。今回のIs値はのマイナス乗と低い値でした。フェログラフィー【定性分析：摩耗粒子および摩耗形態観察】分析結果から観察された全ての粒子量は少でした。Iカップリング発光分光分析【SOAP／D-SOAP】検出された金属元素から発生箇所を推定すると、以下の通りでした。銅、錫・軸受バリウム・添加剤カルシウム、ナトリウム・外部混入異物メタルの摩耗前回に比較してD-SOAPで錫がからに増加していることから、軸受の摩耗が発生していると推定されます。今後、摩耗の進行を傾向監視することを推奨します。前回に比較して計数汚染度はNAS級からNAS級にランク低下し、良好でした。重量汚染度はmg/mlから変化はないものの、やや高い値でした。D-SOAPで油の添加剤成分であるバリウムが検出され、フィルタ表面の異物観察で表面が茶褐色で鉄錆、砂等が観察されたことから、汚染度が高い要因は、摩耗とスラッジ、そして外部混入異物の影響と思われます。このスラッジは、主機停止中などの油温が低い状態で析出し、軸受表面に固着するため、主機起動時の静摩擦係数が上昇し、起動時のトルクが上昇することが懸念されます。IR、RBOTの各データは良好でした。
報告№107-0366 報告№108-0308 | 分析№107-01900 分析№108-02138 | 108-02138 | 濾過前の試料油を分析した結果、粘度が.mm/sと新油のmm/sに比較して、粘度変化率は+％で、やや不良領域にありました。現在、ISOVGからISOVGに移行しているため異常ではなく、本試料油は継続使用可能と判断します。
報告№104-0293 | 分析№104-02196 | 104-02196 | 濾過前の試料油を分析した結果、摩耗粒子形態観察で、金属接触が厳しい場合に発生するμmサイズのシビア粒子が観察されました。D－SOAPで、前回に比較してメタルの主成分である錫が.からに上昇していました。）潤滑状態観察されたシビア粒子は、金属接触を伴う混合潤滑で発生するため、今後も監視が必要です。）錫の検出D－SOAPでメタルの主成分である錫が検出されたことから、軸受メタルの摩耗が確認されました。今後、更に摩耗が進行することが懸念されます。これらの障害発生に対する弊害を勘案の上、ヶ月以内に再度分析を実施し、汚染状況及び摩耗の進行状況を確認されることを推奨します。
報告№109-09136 報告№111-00716 | 分析№109-001160 分析№111-003662 | 111-003662 | 粘度および消泡性能の低下が確認されました。今後は障害予防を目的に以下の対策を推奨します。更油、或いは、部分更油粘度が低下していたことから、今後適正な粘度範囲で使用していない場合、ギヤ歯面やベアリング軌道面で油膜切れが発生し、摩耗が進行することが懸念されるため、更油、或いは、部分更油を推奨します。追加分析消泡性能が低下した場合、ギヤ歯面での油膜形成に影響が出て摩耗が進展することがありますので、フェログラフィーおよびSOAP-Tを追加して摩耗により発生する油中金属濃度や潤滑状態を確認することを推奨します。粘度粘度はmm/sと新油値mm/sに比較して、粘度変化率は-％で、当社推奨の管理限界値である±％以内にあるものの、低下していました。今後、適正な粘度範囲で使用していない場合、ギヤ歯面やベアリング軌道面で油膜切れが発生し、摩耗が進行することが懸念されます。泡立ち試験泡立ち試験の結果は、-と新油値が-であるのに比較して高い値となっていたことから、消泡性能が低下していることが分かりました。今後の使用状況によっては油の酸化劣化が進行したり、ギヤ歯面およびベアリング軌道面で油膜切れが発生したりする場合があるため、消泡剤の添加による消泡性能の改善など何らかの対応が必要になると思われます。分析結果粘度および消泡性能が低下していることが確認されました。粘度粘度はmm/sと新油値mm/sに比較して、粘度変化率は-％で、当社推奨の管理限界値である±％以内にあるものの、低下していました。泡立ち試験泡立ち試験は-と新油に比較して高い値でした。水分はppmと当社推奨の管理限界値の以下であり、良好と判断します。全酸価全酸価はmgKOH/gと新油値mgKOH/g以下にあり、良好と判断します。
報告№108-0387 報告№109-09069 | 分析№108-02609 分析№109-000669 | 109-000669 | 分析の結果、前回と同様に摩耗粒子の形態観察で異物の噛み込みなどで発生する切削粒子、疲労摩耗粒子が観察され、更に金属接触が厳しい場合に発生するシビア粒子がやや多く観察されたことから、発生している摩耗形態は切削摩耗、凝着摩耗、疲労摩耗が混在していることが分かりました。摩耗粒子の中には、μmサイズのシビア粒子が観察されましたが、視野に個と少ないことから、現状は正常な範囲にあると判断します。今後も定期的な分析により摩耗の進行速度を確認されることを推奨します。尚、である粘度、水分、全酸価、IRの各データは良好の範囲にあることから、この油は継続使用可能と判断します。これらのことは、異常摩耗の早期発見パラメータであるフェログラフィーのIs値がの乗と良好の範囲にあるものの、摩耗粒子の形態観察の結果、異物の噛み込みなどで発生する切削粒子、金属接触が厳しい場合に発生するシビア粒子、疲労摩耗粒子がやや多く観察されたことD－SOAPの結果、鉄が検出されたことである粘度、水分、全酸価、IRの各データが良好の範囲にあること以上のことから判断しています。トライボ診断では、バックラッシの増加量を分析結果から計算できますので、構造が確認できる図面、ギヤの形式、歯形、モジュール、歯数、入力側の回転数、増速比、歯幅をお知らせ下さい。計算結果をご報告いたします。
報告№109-09580 報告№110-00104 | 分析№109-003576 分析№110-000402 | 110-000402 | ・摩耗状態SOAP／D－SOAPの結果、潤滑油中からは鉄、銅、亜鉛が検出されました。検出されたこれらの金属は、粒子観察の結果から異物の噛み込みなどで発生する切削粒子、金属接触が厳しい場合に発生する鉄系および銅系シビア粒子でした。これらのことから、潤滑部では切削摩耗凝着摩耗が混在して発生していることが分かりました。観察された摩耗粒子の材質と形態を、SEM・XMAで詳細に観察した結果、鉄、クロム、マンガンを含む粒子、銅、亜鉛を含む粒子が確認されたことから、これらの粒子は、転がり軸受軌道面およびオイルリングが摩耗して発生したものと判断できました。使用限界に近づいた転がり軸受は、疲労摩耗で発生する特徴的な形態の摩耗粒子が観察されます。この摩耗粒子は、疲労摩耗の初期に発生することから、観察された場合には軸受の余寿命が少ないと判断する、いわゆる余寿命を判断をする摩耗粒子の形状のパラメータとなっています。今回分析した本軸受の場合は、この特徴的な形態の摩耗粒子が観察されていないことから、疲労摩耗の進展は無いと判断できますが、一方では切削粒子が観察され、潤滑状態の異常を早期に発見するパラメータであるフェログラフィーのIs値がの乗と、潤滑状態が厳しい値になっていました。この厳しい潤滑状態は、切削摩耗が発生していることによるもので、油中に外部から混入した砂などの異物とベアリングの摩耗で発生した摩耗粒子が多いことが原因です。また、摩耗粒子にはオイルリングが摩耗して発生した粒子も観察されていることから、この摩耗が進行した場合に潤滑油の適正なかきあげに影響が生じ、軸受軌道面の油膜切れ発生原因となることから注意が必要です。・ケイ素の検出ケイ素がppm検出されました。一般に、潤滑油中からケイ素が検出された場合の原因として、油の消泡剤として使用されるシリコン系の添加剤が検出されるフェログラフィーおよびフィルタ表面の異物観察で砂が多く観察され、これが検出されるシリコングリースをシール部に塗布している場合、このシリコングリースが潤滑油に混入して検出されるなどが挙げられますが、今回の原因は、フィルタ観察の結果で砂が観察されたことから、の原因の可能性が考えられます。およびについては、分析結果では確認することが出来ませんので、これに関する情報をご提供下さい。・汚染度計数汚染度はNAS級以上、重量汚染度がmg/mlと共に当社推奨の管理限界値を超えていました。フィルタ表面の異物観察で銅合金やスラッジが観察されたことから、汚染度が高い要因は、摩耗とスラッジによるものと思われます。・粘度、水分、全酸価、IRの各データは良好でした。結論【軸受温度上昇の原因】軸受温度が上昇した原因は、以下のことが考えられます。オイルリング摺動面や軌道面の摩耗が進行し、それにより発生した摩耗粒子が軌道面に噛み込み切削摩耗が発生した。で発生した摩耗粒子が保持器と転動体摺動面と軸受軌道面に噛み込み一時的に転動体が適正に回転されにくくなり、一時的に軌道面の摩擦熱が急激に増加し、軸受温度が上昇した。【潤滑油の黒化原因】一般に、潤滑油が黒化する原因は以下のつが考えられます。摩耗粒子の増加油の劣化汚染粒子の混入これらの推定される原因を以下の分析結果から確認したところの摩耗粒子の増加であることが確認されました。は良好と判断します。粘度粘度はmm/sと新油値mm/sに比較して粘度変化率は+.％で、当社推奨の管理限界値である±％以内にあり、良好と判断します。水分はと当社推奨の管理限界値の以下であり、良好と判断します。全酸価全酸価は.mgKOH/gと新油値.mgKOH/g以内にあることから、良好と判断します。IRIRの結果、油劣化の兆候を示すカルボン酸の吸収が確認されていないことから、良好と判断します。計数汚染度、重量汚染度共に当社推奨の管理限界値を超えていました。計数汚染度計数汚染度はNAS級以上と当社推奨の管理限界値のNAS級を超えていました。重量汚染度はmg/mlと当社推奨の管理限界値のmg/mlを超えていました。機器の潤滑状態摩耗粒子の形態観察の結果、異物の噛み込みなどで発生する切削粒子、金属接触が厳しい場合に発生するシビア粒子、銅合金が比較的多く観察されました。SOAPSOAPの結果、摩耗により発生したと思われる鉄、銅、亜鉛、外部から混入したと思われるケイ素が検出されました。D－SOAPD－SOAPの結果、摩耗により発生したと思われる鉄、銅、亜鉛が検出されました。フェログラフィー異常摩耗の早期発見パラメータであるフェログラフィーのIs値がの乗と高い範囲にあり、摩耗粒子の形態観察の結果、異物の噛み込みなどで発生する切削粒子、金属接触が厳しい場合に発生するシビア粒子、銅合金が比較的多く観察されました。SEM・XMAフェログラフィーで観察された粒子をSEM・XMAで詳細に観察した結果、鉄、クロム、マンガンを含む粒子、銅、亜鉛を含む粒子が観察されました。
報告№107-4530 報告№107-7003 | 分析№107-01164 分析№107-01199 | 107-01199 | 今回の採油は、機器停止中に給油口から実施しているため、油循環中に採油した場合に比較し、油中粒子の沈降の影響を受け、分析データが低濃度に出る可能性があります。今回の分析は以上のことを踏まえて結果を検討しました。初期試験を実施した結果、全てのデータは良好の範囲にありました。但し、今回の採油が主機停止から日経過しており、μmサイズの金属粒子でm程度は沈降していると考えられ、ほとんどの摩耗粒子が採取されていない可能性があると思われます。したがって、摩耗が進行していることを見落としている場合もあると考える必要があります。採油が停止中の採油であるため、循環中の採油に比較してデータが低目に出る可能性があり、これは運転中の採油であったなら今回データより高い値になることが考えられます。次回採油は、粒子の沈降の影響を極力抑え、油中粒子が均一な分散状態に近い状態で採油が実施できるように、主機運転中、または停止直後に採油を実施することを推奨します。
報告№109-09136 報告№110-00259 | 分析№109-001160 分析№110-000998 | 110-000998 | ・摩耗状態摩耗状態は、潤滑油中に含まれる金属成分とその濃度を調査し、調査の結果から評価します。金属元素と濃度の分析は、試料油を以上の高温で発光させ、その光を分光器で分光し、分光によって得られた光の強度と金属固有の波長とから元素を特定するIカップリング発光分光分析法を用います。今回の試料はギヤ油でしたが、検出された金属は、SOAPの結果表に示す通り、ほぼ前回同様の鉄、鉛、銅、リン、亜鉛、カルシウム、アルミニウム、ケイ素、ナトリウムでした。これら検出された金属元素から発生箇所を推定すると、鉄、鉛、銅・ギヤ歯面、軸受等リン・オイル添加剤亜鉛、カルシウム、アルミニウム、ケイ素、ナトリウム・外部混入異物であると思われます。このうち、機械部品が摩耗したと思われる元素はのグループです。検出された金属の粒子は、潤滑状態が正常な場合に発生するマイルド摩耗粒子、異物の噛み込みなどで発生する切削粒子、金属潤滑部が局部的に油膜切れを起して発生するシビア粒子、繰返し応力を受けて発生する疲労摩耗粒子、局部的に高圧・高温となる場合に発生するフリクションポリマであったことから、潤滑部では、異物による切削摩耗、油膜破断による凝着摩耗、疲労による疲労摩耗が発生しており、発生している摩耗形態も前回同様変化はないことが分かりました。この摩耗状態は、異常摩耗の早期発見パラメータであるフェログラフィーのIs値であらわされますが、Is値がの乗とやや高い値であることが分かりました。但し、鉄濃度が僅かに増加しているものの、計数汚染度およびIs値が減少傾向を示していることから、摩耗の発生はほとんどないことが分かりました。なお、切削摩耗は異物が油膜に侵入することで発生します。切削摩耗がギヤ歯面で発生した場合も注意が必要ですが、減速機では転がり軸受が使用されていることが多く、この転がり軸受でも切削摩耗が発生することが想定されます。転がり軸受で切削摩耗が発生した場合、切削摩耗により生じた軌道面の損傷が起点となって、転がり軸受の寿命となるフレーキングに進展し寿命が分の程度に低下することも知られています。切削摩耗発生の原因となる摩耗粒子や砂等の混入異物が残留している場合、この異物により切削摩耗が継続して発生する可能性があります。このように、潤滑状態に影響のある因子が残っていると思われます。・フリクションポリマフリクションポリマは、潤滑油がギヤ歯面や軸受軌道面で高圧下に押し込められ高圧状態になると同時に、圧縮熱も発生して高温状態になります。その結果、潤滑油が重合して発生することが知られています。そのため、高圧高温状態の解消がなされなければ、潤滑油は劣化する場合があります。・汚染度計数汚染度はやや高い値でした。フィルタ表面の異物観察で茶褐色の粘ちょう物、鉄錆、砂等が観察されたことから、汚染度が高い要因は、摩耗、スラッジと外部混入異物の影響と思われます。・前回同様に粘度、水分、全酸価、IRの各データは良好でした。ギヤおよび軸受、潤滑油は継続使用可能な状態にあるものの、以下の対策が必要です。今後、切削摩耗等の進行の監視および油劣化の有無を確認するため、定期的に分析を実施することを推奨します。尚、トライボ診断では、バックラッシの増加量を分析結果から計算できますので、構造が確認できる図面、歯形、モジュール、歯幅、歯数、回転数をお知らせ下さい。計算結果をご報告いたします。
報告№108-0411 報告№114-00046 | 分析№108-02744 分析№114-000119 | 114-000119 | 分析の結果、、汚染度は共に良好の範囲にあることから、潤滑油は継続使用可能な状態にあると判断します。分析結果粘度、水分、酸価、RBOT、IRの各データは良好です。尚、別紙RBOTの減少傾向から油の余寿命を求めた結果、対象の潤滑油は直近の更油から起算して年月まで使用可能であると推定できます。油の汚染度水分は良好です。
報告№109-09250 報告№109-09250 | 分析№109-001863 分析№109-001863 | 109-001863 | 排気タービン過給機ケーシング分析の結果、全ての分析項目の値が当社推奨の管理基準を満たしており、新油分析値との比較結果も問題となる値はなかったことから、油は継続使用可能な状態であり、運転中における潤滑状態も正常であったものと判断します。特性低下特性低下に係るパラメータの分析結果は良好と判断します。粘度粘度はmm/sと新油値.mm/sに対する粘度変化率は-.％で、当社推奨の管理限界値である±％以内にあり、良好と判断します。全酸価添加タービン油については、当社では管理限界値を設定しておらず、新油分析値との比較及び他の分析項目の結果より全酸価の状態判断を行います。その結果、全酸価は.mgKOH/gと新油値.mgKOH/g以内にあることから、良好と判断します。酸化安定度酸化安定度はminであり、当社推奨の管理限界値のmin以上であることから、良好と判断します。有機物・有機化合物有機物・有機化合物は、IRチャートによる新油分析値との比較の結果、cm-付近に劣化の兆候を示すカルボン酸の吸収が確認されていないことから、良好と判断します。色相はLであり、新油値のLに比較して大きな変化はないことから、良好と判断します。汚染に係るパラメータの分析結果は良好と判断します。水分はであり、当社推奨の管理限界値の以下であることから、良好と判断します。汚染粒子数はNAS級であり、当社推奨の管理限界値のNAS級以内であることから、良好と判断します。汚染度物重量はmg/mlであり、当社推奨の管理限界値のmg/ml以内であることから、良好と判断します。摩耗運転中における潤滑状態は正常であったものと判断します。異常摩耗の早期発見パラメータであるフェログラフィーのIs値がのマイナス乗と当社基準値と比較して良好の範囲にあったことから、潤滑箇所の潤滑状態は正常と判断します。金属濃度SOAP法により金属濃度を測定した結果、外部から混入したと思われるリンがppm、ケイ素がppmと僅かに検出されましたが良好と判断します。金属濃度酸溶解法により金属濃度を測定した結果、潤滑箇所で発生する金属接触によって検出される鉄が、外部から混入したと思われる亜鉛が、ナトリウムがと僅かに検出されましたが良好と判断します。
報告№109-09094 報告№109-09094 | 分析№109-000946 分析№109-000946 | 109-000946 | 分析の結果、全てのデータが良好であることから、このグリースは継続使用可能と判断します。尚、有機物・有機化合物の結果、新グリースと異なるピークが確認されたことから、グリース名が違うか、或いは、異種グリースが混入した可能性が考えられますので、グリースを再確認するとともに、異種グリースの混入の可能性についてご確認下さい。特性低下有機物・有機化合物の結果、新グリースと異なるピークが確認されたことから、グリース名が違うか、或いは、異種グリースが混入した可能性が考えられますので、グリースを再確認するとともに、異種グリースの混入の可能性についてご確認下さい。ちょう度は良好と判断します。ちょう度はと当社推奨の管理限界値であるから以内にあり、良好と判断します。滴点は良好と判断します。滴点はと新グリース値に比較して高いものの、良好と判断します。全酸価は良好と判断します。全酸価は.mgKOH/gと新グリース値.mgKOH/g以内にあり、良好と判断します。有機物・有機化合物の結果、良好と判断します。有機物・有機化合物の結果、油劣化の兆候を示すカルボン酸の吸収が確認されていないことから、良好と判断します。但し、新グリースと異なるピークが確認されたことから、グリース名が違うか、或いは、異種グリースが混入した可能性が考えられますので、グリースを再確認するとともに、異種グリースの混入の可能性についてご確認下さい。
報告№109-09136 報告№113-00468 | 分析№109-001160 分析№113-001917 | 113-001917_date140218 | 対象設備は継続使用可能な状態にあると判断します。但し、摩耗促進の要因となる固形のカルシウム化合物が高い値で検出されたことから以下の対策を推奨します。対策更油固形のカルシウム化合物が高い濃度で検出されたため、この化合物がコンロッドメタルやクランクメタルの摩耗を促進させる可能性があることから、更油を推奨します。次回点検でピストンリング、シリンダライナの点検カルシウム化合物発生の原因は、ピストンリングやシリンダライナの摩耗によって燃焼ガスのシール性が低下し、燃焼ガス中の硫黄分と油中のカルシウム添加剤が中和反応するためと考えられます。そのため、次回点検ではピストンリングおよびシリンダライナの摩耗状態の点検を推奨します。定期的な分析今後懸念される摩耗の進行を監視するため、定期的に分析を実施することを推奨します。診断結果は良好と判断します。粘度前回に比較して今回の粘度は、mm/sから.mm/sに上昇していました。新油値mm/sに比較して、粘度変化率は+％で、当社推奨の管理限界値である±％以内であり、良好と判断します。水分前回に比較して今回の水分は、ppmからppmに増加しているものの、当社推奨の管理限界値の以下であり、良好と判断します。酸価・塩基価・IR潤滑油の酸化劣化は、酸価、塩基価、IRの結果から総合的に判断します。前回に比較して今回の酸価は、mgKOH/gからmgKOH/gに上昇していました。塩基価は前回に比較して.mgKOH/gから.mgKOH/gに低下しているものの、当社推奨の管理限界値mgKOH/g以上にあり、IRの結果で酸化劣化の兆候を示すカルボン酸の吸収が確認されていないことから、良好と判断します。計数汚染度前回同様に今回の計数汚染度は、NAS級を上回っており、汚染されていました。重量汚染度前回に比較して今回の重量汚染度は、mg/mlから.mg/mlに増加していました。光学顕微鏡写真重量汚染度で濾過したフィルタ表面上の夾雑物を光学顕微鏡で観察した結果、金属片、スラッジ、鉄錆、砂等が観察されました。粒度分布粒度分布は、.～.μmの範囲にあり、.μmにピークが確認されました。μm以下の粒子が多いことから、燃焼して発生したすす等であることが分かります。総合的に判断した結果、は許容範囲内にあり、機器は継続使用可能と判定しますが、摺動部の摩耗が認められたため、定期的に潤滑油分析を実施し、摩耗推移を監視することが有用と考えます。フェログラフィー【異常摩耗指数：Is値】Is値は異常摩耗の早期発見パラメータのつで、摩耗程度を定量化するために用います。今回のIs値はの乗と、やや高い値でした。また、前回に比較してIs値の上昇が確認されたことから、Is値の上昇傾向および限界値到達予測を表に示しました。Is値が限界値に達するのは年月と推定されました。フェログラフィー【定性分析：摩耗粒子の形態観察】観察された代表的な粒子は、以下の通りでした。正常な摩耗粒子・潤滑状態が正常なマイルド摩耗により発生。切削粒子・異物や金属表面の微小突起による切削摩耗により発生。シビア粒子・潤滑状態がやや厳しい凝着摩耗により発生。極微小領域で油膜切れが発生したことを示します。観察された摩耗粒子の中でも切削粒子、シビア粒子は、摩擦面が将来的に異常摩耗へ進展する可能性を示唆しているため、傾向監視が有用と思われます。詳細は、別紙傾向監視が必要な摩耗粒子をご覧ください。Iカップリング発光分光分析【SOAP-T】検出された金属元素と、想定される発生箇所は、以下の通りです。鉄、鉛、銅、クロム、アンチモン、錫・エンジン部品リン、亜鉛、カルシウム・添加剤アルミニウム、ケイ素、ナトリウム、マグネシウム、モリブデン・外部混入異物シリンダライナ、ピストンリングの摩耗SOAP-Tで鉄が.ppmと比較的高い値で検出され、フェログラフィーで鉄系のシビア粒子が観察されたことから、鉄を主成分とした部品、例えばシリンダライナやピストンリング等が摩耗している可能性があるため、今後の摩耗進行の監視が有用です。コンロッドメタル、クランクメタルの摩耗SOAP-Tで錫が.ppm、鉛が、銅が検出されたことから、コンロッドメタル、クランクメタルが摩耗していると推定されます。現時点では低濃度であることから継続使用可能と判断しますが、今後、摩耗が進行し異常摩耗に進展することを防止するため、摩耗推移の監視が有用です。詳細は、別紙コンロッドメタル・クランクメタルの摩耗をご覧ください。固形カルシウム化合物の生成SOAP-Tでカルシウムがppm検出されました。この固形カルシウムは、潤滑油に混入した燃焼ガス中の酸成分がカルシウム添加剤と中和反応して生成される比較的硬い化合物のため、摺動面に噛み込み、切削摩耗が進行することが懸念されます。詳細は、別紙固形カルシウム化合物の生成をご覧ください。
報告№107-0366 報告№108-0326 | 分析№107-01900 分析№108-02246 | 108-02246 | 油中粒子数による検討濾過前の試料油を分析した結果、計数汚染度がNAS級と良好の範囲にあるものの前回のNAS級に比較してランク上昇していました。検討の結果、潤滑状態は良好な潤滑状態である流体潤滑と局部的な金属接触が混在する混合潤滑の初期にあるという結果になりました。摩耗粒子の観察濾過前の試料油を分析した結果、摩耗粒子形態観察で金属接触が厳しい場合に発生するシビア粒子が多く観察されました。軸受摺動部や鉄系材料同士が接触し摩耗する箇所、例えばラビリンス、軸受支持部、油用ポンプ内部などで局部的に厳しい金属接触が発生している可能性があります。今後、更に摩耗が進行することが懸念されます。これらの障害発生に対する弊害を勘案の上、摩耗の進行状況を確認するため、ヶ月以内に再度分析を実施することを推奨します。
報告№109-09136 報告№109-09574 | 分析№109-001160 分析№109-003550 | 109-003550 | 濾過後の試料油を分析した結果、SOAPの錫濃度を除く項目は良好でした。SOAPの結果、メタルの主成分である錫がppm検出されました。濾過を実施しているにもかかわらず錫が検出されたのは、発生している粒子サイズが濾過により除去され難いサブミクロンオーダーであると思われます。一般に、サブミクロンサイズの摩耗粒子が発生する場合は、定格回転速度より遅い速度で発生することが知られています。本試料では、起動・停止時のすべり速度が比較的遅くなった場合に発生していることが考えられます。サブミクロンオーダーの摩耗粒子を濾過する場合、濾過圧力が高いと摩耗粒子がフィルタから押し出されてしまう可能性もあります。濾過圧力をkgf/cm以下の低い状態で濾過することを推奨します。尚、本機は、起動・停止時に摩耗していると考えられます。軸受温度の変化に特に注意し、温度チャート上での温度監視にも十分注視するよう推奨します。
報告№106-0227 報告№106-0326 | 分析№106-01279 分析№106-01716 | 106-01716 | 分析の結果、異常摩耗の早期発見パラメータであるフェログラフィーのIs値がの乗とやや高い値を示していました。摩耗粒子形態観察の結果、外部から混入した鉄錆がやや多く観察されたことから、汚染の要因は、摩耗粒子ではなく、外部から混入した異物によるものと考えられました。通常、このような異物が多く見られる場合、異物が軸受摺動面に噛み込み摩耗が進行することが懸念されます。しかし、採油前の排油量がドレン配管分であり、ドレン配管に残留していた汚染物を採取した可能性もあります。今回の分析結果では、軸受は継続使用可能な状況にあると判断できますので、今後は、油槽内を十分にフラッシングを実施するとともに、充填油は濾過を実施することを推奨します。また、可能であれば、機器運転直後とヶ月後の回分析を実施し、汚染状態および摩耗の進行状況を確認されることを併せて推奨します。これらのことは、異常摩耗の早期発見パラメータであるフェログラフィーのIs値がの乗とやや高く、摩耗粒子形態観察の結果、外部から混入した鉄錆がやや多く観察されたことフィルタ写真で外部から混入した鉄錆、砂が見られたこと以上のことから判断しました。尚、採油前の排油量がドレン配管分であり不足していた可能性も考えられます。今後の採油はドレン配管分の油量の～倍程度排油を行ってから、採油を実施されることを推奨します。
報告№109-09136 報告№111-00493 | 分析№109-001160 分析№111-002263 | 111-002263 | 潤滑油および軸受は継続使用可能な状態にあると判断します。但し、今後も摩耗の進行を傾向監視するため、以下の対策を推奨します。定期的な分析切削摩耗の進行を監視するため、定期的に分析を実施し、摩耗の進行状況を確認することを推奨します。シリコン系のグリースや添加剤の確認シリコン系の添加剤やグリースを使用している箇所があるかについてご確認下さい。異種油の混入および油名の確認異種油の混入の有無、油名を再確認することを推奨します。フェログラフィー異常摩耗の早期発見パラメータとして摩耗粒子を定量化して評価するフェログラフィーのIs値は、潤滑状態がやや厳しいの乗でした。摩耗粒子の形態で比較的多く観察された粒子は、潤滑状態が正常な場合に発生する摩耗粒子異物の噛み込みにより発生する切削粒子でした。これらの摩耗粒子が観察された場合、潤滑部で発生している摩耗形態は、正常なマイルド摩耗異物による切削摩耗であることが分かります。摩耗形態の中でも切削摩耗は摩耗進行速度が速く、転がり軸受でこの摩耗形態が発生した場合には寿命が分の程度に低下することも知られており、切削摩耗により生じた軌道面の損傷が起点となって転がり軸受の寿命となるフレーキングに進展することから傾向監視による経過監視が必要です。電子顕微鏡・X線マイクロアナリシス観察された粒子をSEM・XMAで詳細に分析した結果、粒子には鉄、マンガン、アルミニウム、ナトリウム、カルシウム、硫黄が比較的多く含まれており、成分割合から主に転がり軸受の保持器やケーシングから発生した摩耗粒子と外部混入異物であると推定できました。Iカップリング発光分光分析供試の潤滑油を分析した結果、検出された金属元素は、SOAP-Tの結果表に示すように、鉄、銅、錫、亜鉛、カルシウム、バリウム、ケイ素、ナトリウムでした。検出されたこれらの金属元素から発生箇所を推定すると鉄、銅、錫・軸受等亜鉛、カルシウム、バリウム、ケイ素、ナトリウム・外部混入異物であると思われます。このうち、機械部品が摩耗したと思われる元素はのグループです。SOAP-Tで検出された亜鉛は添加剤として添加されている場合があります。ご提供頂いた本試料油のFBKタービンの新油データには、この添加剤は含まれていないことから、異種油の混入、または油名の誤りなどが考えられます。ケイ素の検出SOAP-Tでケイ素がppm検出されました。一般に、潤滑油中からケイ素が検出された場合の原因として、シリコン油或いは、シリコン系の添加剤が検出されるフェログラフィーおよびフィルタ表面の異物観察で砂が多く観察されて検出されるシリコングリースをシール部に塗布している場合、このシリコングリースが潤滑油に混入して検出されるなどが挙げられますが、今回検出が比較的高濃度であることからの可能性が考えられます。については、分析結果では確認することが出来ませんので、これに関する情報があれば提供をお願いします。計数汚染度、重量汚染度は共に良好でした。粘度、水分、酸価、IR、RBOTの各データは良好でした。
報告№109-09136 報告№112-00597 | 分析№109-001160 分析№112-002514 | 112-002514_date130306 | 分析の結果、本試料および汚染状態は全て良好な範囲にあり、継続使用可能な状態にあると判断します。粘度、酸価、有機物・有機化合物、酸化安定度の各データは良好でした。尚、別紙酸化安定度の減少傾向から油の余寿命を求めた結果、今回の採油日からの使用可能期間は約年ヶ月であることが分かります。水分濃度は、継続使用可能な範囲にありました。
報告№101-6220 | 分析№101-02724 | 101-02724 | 点検ヶ月後の初期試験を実施した結果、計数汚染度、D－SOAP、フェログラフィーを除く項目は良好でした。前回に比較して、D－SOAPの錫濃度がppmからppmにppm増加していました。フェログラフィーの結果、μm以下のメタルの摩耗粒子が見られました。これらのメタルの摩耗粒子の特徴的な形態から、混合潤滑状態にある事が推定されました。混合潤滑状態は、一般に回転が低速であったり、回転体の表面粗さが大きい場合に発生することが知られています。今回の発生が、低速状態が原因なのか、或いは、表面粗さが粗いために発生しているのか特定できません。しかし、メタルは、最近表面を手入れしており、そのことを考えると混合潤滑が発生するのは起動時における低速状態が起因していると考えられます。昨年月日にメタルの摺合処理を行っているため、メタル摺動面の状態は、この時点で一旦改善されていると考えられるため、月日からの摩耗状況を解析します。メタルの主成分である錫濃度がppm検出されており、この錫濃度と油量から摩耗体積を下式により算出します。摩耗体積＝錫濃度×-×油量×油の密度×÷錫密度＝×-××.×÷.＝.この摩耗体積と軸受の表面積から平均的な摩耗深さを算出します。平均的な摩耗深さ＝摩耗体積÷＝.÷×）＝.このことから、月日から月日の間に.μm摩耗したと考えられます。又、この期間中の起動回数は回ですので、起動回当りの摩耗速度は.μm／回、起動するたびに.μm摩耗することとなります。更に、メタルの表面粗さを一般的なsとすると、その粗さが摩耗し、鏡面状態になるのは後回と推定されました。限界起動回数＝÷摩耗速度＝÷.＝当社の経験によれば、スラスト軸受の表面積の分の程度が接触する例が多く見られるため、摩耗面積を分のとして、限界起動回数を計算すると回となります。そのため、運用が可能でしたら、出来るだけ起動停止を避けるような運用をお願いします。また、安全をみて、起動回数回に到達する前の回くらいの回数に達した時点で精点Bを実施し、限界起動回数を再確認されることを推奨します。
報告№106-0457 報告№106-0457 | 分析№106-02616 分析№106-02617 | 106-02617 | 貴○○は廃止措置工事期間中であるが、運転状態にある機器においては保全計画を策定している。この中で当該機器については設備の状態監視保全の適用をおこなっている。油診断法により精度の高い状態監視活動を行う。トライボ診断の結果、軸受メタルの摩耗が若干確認されたものの、本軸受は継続使用可能な状態にあると判断します。但し、SOAPで銅がppm検出されました。銅を使用した部分の溶出が発生していると考えられます。この検出された銅は、潤滑油添加剤として使用されている亜鉛系添加剤の影響により溶出することが知られており、今回の検出は、この溶出によるものと考えられます。銅濃度は、別紙鉱油の酸化に対する金属触媒の影響に示すように銅濃度の増加に伴い酸化速度が速まりますので、酸化劣化の進行状況を油分析により監視されることを推奨します。
報告№109-09136 報告№113-00537 | 分析№109-001160 分析№113-002298 | 113-002298 | 異常摩耗の早期発見のパラメータであるIs値は、レベルと高い値でした。また、潤滑部の摩耗が認められたため、定期的に潤滑油分析を実施し、摩耗推移を監視することが有用と考えます。フェログラフィーで観察された代表的な粒子は以下の通りです。正常な摩耗粒子・潤滑状態が正常なマイルド摩耗により発生。切削粒子・異物や金属表面の微小突起による切削摩耗により発生。切削粒子は、摩擦面が将来的に異常摩耗へ進展する可能性を示唆しているため、傾向監視が有用と思われます。詳細は、別紙傾向監視が必要な摩耗粒子をご覧ください。SOAP-Tで検出された銅はppmと比較的低濃度であり、銅系部品の溶出・摩耗は軽微であると考えられます。計数汚染度はNAS級と当社推奨の管理限界値以下であるものの、やや高い値でした。フィルタ残渣に金属片、鉄錆、砂等が観察されたことから、汚染度が高い要因は、摩耗粒子、外部混入異物と思われます。IRは良好です。
報告№109-09094 報告№110-00627 | 分析№109-000897 分析№110-002764 | 110-002764 | は良好と判断します。尚、RBOTがminと新油値のminに比較してmin減少していました。このまま継続使用した場合、この減少傾向から限界値に到達するのは、別紙図RBOTの減少傾向に示すように年月と推定されました。残りの継続使用期間は、約年ヶ月であると予測されます。潤滑油は継続使用可能な状態にあると判断します。≪状態監視とパラメータ≫分析の目的および各分析のパラメータは以下の通りです。特性低下目的：油の分析結果から、や劣化傾向ならびに添加剤の消耗程度、残存寿命などを確認する。粘度JISK全酸価JISK赤外線吸収スペクトルJISK酸化安定度試験JISK汚染目的：油の分析結果から、砂塵あるいは水・異種油などによるや、異物混入の有無を確認する。水分JISK計数汚染度JISB重量汚染度JISB光学顕微鏡観察摩耗目的：油中の摩耗粒子を分析する事により、回転・摺動部の潤滑状態、摩耗劣化の程度、余寿命などを解析する。摩耗診断電子顕微鏡観察JISKX線マイクロアナリシス油中金属濃度）JISK≪分析結果≫特性低下粘度：良好粘度値mm/sの新油値mm/sに対する変化率は+.％であり、当社推奨の管理限界値±％以内に留まっています。全酸価：良好全酸価は新油値の.mgKOH/g以内にあることから、問題は無いと判断します。赤外線吸収スペクトル：良好酸化安定度試験：良好酸化安定度試験の結果、数値minは当社推奨の管理限界値min以上に留まっており、現時点での使用は可能と判断します。汚染水分：良好水分値は当社推奨の管理限界値以内に留まっています。計数汚染度：今回は実施していません。重量汚染度：今回は実施していません。光学顕微鏡観察：今回は実施していません。摩耗摩耗診断電子顕微鏡観察・X線マイクロアナリシス：今回は実施していません。油中金属濃度：今回は実施していません。
報告№108-0227 報告№110-00591 | 分析№108-01664 分析№110-002599 | 110-002599 | Iカップリング発光分光分析供試のギヤ油をSOAP／D－SOAPで分析した結果、鉄、鉛、銅、リン、亜鉛、カルシウム、ケイ素、ナトリウムが検出されました。これらの検出された金属元素から発生箇所を推定すると鉄、鉛、銅・ギヤ・軸受等リン、亜鉛、カルシウム・オイル添加剤ケイ素、ナトリウム・外部混入異物であると思われます。このうち、機械部品が摩耗したと思われる元素はのグループです。フェログラフィー異常摩耗の早期発見パラメータとして摩耗粒子を定量化して評価するフェログラフィーのIs値は、潤滑状態が正常なの乗でした。摩耗粒子の形態で比較的多く観察された粒子は、潤滑状態が正常な場合に発生する摩耗粒子、フレッティングにより発生する赤錆でした。このような摩耗粒子が観察された場合には、潤滑部では正常なマイルド摩耗、微振動によるフレッティング摩耗が発生していることが分かります。フレッティングは、軸と内輪内面軸受箱と外輪外面軌道輪と転動体ギヤ歯面の箇所で発生する可能性があります。フレッティング粒子は酸化して硬いため、軸受軌道面やギヤ歯面に噛み込んだ場合はその傷が疲労剥離の起点となり、疲労摩耗へと進展することが想定されます。計数汚染度は良好でした。分析結果計数汚染度は良好と判断します。計数汚染度計数汚染度はNAS級と当社推奨の管理限界値のNAS級以内にあり、良好と判断します。重量汚染度は.mg/mlでした。機器の潤滑状態フェログラフィーの結果、潤滑状態が正常な場合に発生する摩耗粒子、フレッティングにより発生する赤錆が比較的多く観察されました。SOAPSOAPの結果、摩耗により発生する鉄、鉛、銅、油の添加剤成分であるリン、亜鉛、カルシウムが検出されました。D－SOAPD－SOAPの結果、摩耗により発生する鉄、銅が検出されました。フェログラフィー異常摩耗の早期発見パラメータであるフェログラフィーのIs値がの乗と良好の範囲にあるものの、摩耗粒子の形態観察の結果、潤滑状態が正常な場合に発生する摩耗粒子、フレッティングにより発生する赤錆が比較的多く観察されました。減速機は継続使用可能な状態にあると判断します。今後も定期的に分析を実施し、摩耗の進行状況を確認することを推奨します。なお、ギヤ歯面の的確な摩耗状態の判断を行うため、減速機内部の各歯車の構造が確認できる図面、各ギヤの形式、歯形、モジュール、歯数、歯幅等の情報をご提供下さい。
報告№104-0343 報告№105-4539 | 分析№104-02363 分析№105-01214 | 105-01214 | 分析の結果、ギヤ歯面では、すべり接触によるやや厳しい金属接触が発生している事がわかりました。現在のところ、歯面での潤滑は直ちに異常と言えるものではなく、継続して使用が可能な範囲にあると判断しますが、今後、更に摩耗が進行すると歯面には、ピッチングが見られるようになってくると思われますので、今回のデータを含めヶ月毎にあと回の再度分析を実施し、摩耗の進行状況を確認されることを推奨します。再分析結果で、単位時間当たりの摩耗速度が小さければ、傾向監視のための分析周期は、年に～回程度に戻し、状態監視で管理が可能になると判断します。尚、減速機の摩耗程度を確認するには、ギヤのバックラッシの増加をデータで確認することが有効です。確認のため、歯車のタイプ形状、モジュール、歯幅、歯数などの情報をご提供下さい。これらのことは、以下のことから判断しました。異常摩耗の早期発見パラメータであるフェログラフィーのIs値がの乗と良好の範囲にあるものの、摩耗粒子の形態観察の結果、金属接触が厳しい場合に発生するシビア粒子が多く観察されたことSOAP／D－SOAPの結果、ギヤの摩耗により発生した鉄が検出されたこと尚、を示す粘度、水分、全酸価、IRの各データが良好であることから、この油は継続使用可能と判断します。
報告№108-0250 報告№108-0250 | 分析№108-01831 分析№108-01831 | 108-01831 | 、汚染度、軸受の潤滑状態を確認する。今回の採油は、対象設備の停止中に排油口から実施しているため、油循環中に採油した場合に比較し、油中粒子の沈降の影響を受け、分析データが高濃度に出る可能性があります。今回の分析は以上のことを踏まえて結果を検討しました。【水分の混入】分析の結果、水分がppmと当社推奨の管理限界値を超えており、更油実施を推奨します。【軸受の潤滑状態】異常摩耗の早期発見パラメータであるフェログラフィーのIs値が高いの乗となっていました。摩耗粒子の形態観察で異物の噛み込みにより発生する切削粒子、金属接触が厳しい場合に発生するシビア粒子、内部の腐食により発生したと思われる赤錆、外部から混入したと思われる砂、樹脂等がやや多く観察され、フィルタ表面の異物観察で鉄錆、砂等が観察されました。更にSOAPで鉄、ケイ素が検出されたことから、汚染度が高い要因は、摩耗、水分の影響で発生した鉄錆、外部から混入した異物によるものと考えられました。外部混入異物は、今回の採油が対象設備の停止中に排油口から採油を実施しているため、排油口配管内部に残留していた汚染物が検出された可能性が高いと思われますが、同時に観察された摩耗粒子から判る摩耗形態は、切削摩耗と凝着摩耗であり、これらの摩耗形態が混在していることが判りました。特に切削摩耗は異物が混入していない状態に比較して、摩耗進行速度が速く注意が必要です。転がり軸受でこの摩耗形態が発生した場合、分の程度に寿命が低下することが知られています。今後、更に摩耗が進行し、転がり軸受の寿命の指標となるフレーキングに進展することが懸念されるため、油槽内を清掃されるとともに、運転再開後直ちに再度分析を実施し、摩耗の進行状況を確認することを併せて推奨します。【ケイ素の検出】ケイ素が検出されました。一般に、潤滑油中からケイ素が検出された場合の原因として、油の消泡剤として使用されるシリコン系の添加剤が検出されるフェログラフィーおよびフィルタ表面の異物観察で砂が多く観察され、これが検出されるシリコングリースをシール部に塗布している場合、このシリコングリースが潤滑油に混入して検出されるなどが挙げられますが、今回の原因は、フェログラフィーで砂が多く観察されたことから、の可能性が考えられました。およびについては、分析結果では確認することが出来ませんので、原因を絞込むため、消泡剤の投与をしていないか、また、シリコングリースを使用している箇所があるかについてご確認下さい。【採油について】上述しましたように、今回の採油は停止中の採油であるため、運転中の採油に比較して汚染度は高目に出ている可能性があります。採油は、粒子の沈降の影響を少なくすることが重要であり、そのため油中粒子が均一な分散状態で実施されることを併せて推奨します。
報告№109-09094 報告№110-00147 | 分析№109-000951 分析№110-000607 | 110-000607 | 有機物・有機化合物試験で検出されたピークには新グリースと異なるピークが検出されました。結論IRの結果で新油と異なるピークが確認されたことから、グリース名が違うか、或いは、異種グリースが混入した可能性が考えられますので、確認する必要があります。≪状態監視とパラメータ≫分析の目的および各分析のパラメータは以下の通りです。特性低下目的：グリースの分析結果から、グリースの物理的性状や劣化傾向などを確認する。全酸価JISK赤外線吸収スペクトルJISKちょう度JISK滴点JISK摩耗目的：グリース中の摩耗粒子を分析する事により、回転・摺動部の潤滑状態、摩耗劣化の程度、余寿命などを解析する。摩耗診断電子顕微鏡観察JISKX線マイクロアナリシス油中金属濃度）JISK≪分析結果≫特性低下全酸価：良好全酸価.mgKOH/gは新油値の.mgKOH/g以内にあることから問題は無いと判断します。赤外線吸収スペクトル：良好ちょう度：良好ちょう度値はと当社推奨の管理限界値であるから以内に留まっています。滴点：良好滴点はと当社推奨の管理限界値であるから以内に留まっています。摩耗摩耗診断電子顕微鏡観察・X線マイクロアナリシス：今回は実施していません。油中金属濃度：今回は実施していません。
報告№108-0457 報告№108-0457 | 分析№108-03117 分析№108-03117 | 108-03117 | 、軸受の潤滑状態を確認する。を示す粘度、水分、全酸価、RBOTの各データは良好であることから、この油は継続使用可能と判断します。軸受の潤滑状態異常摩耗の早期発見パラメータであるフェログラフィーのIs値がの乗と良好の範囲にあるものの、摩耗粒子の形態観察で異物の噛み込みなどで発生する切削粒子がやや多く観察されたことから、摩耗形態は切削摩耗であることが確認されています。切削摩耗は、異物が混入していない状態に比較して、摩耗進行速度が速く注意が必要で、切削摩耗が観察された場合の軸受寿命は、分の程度に低下することが知られていることから、今後の摩耗進行には十分な注意が必要です。今後、さらに摩耗が進行し転がり軸受の寿命の指標となるフレーキングに進展することが懸念されること、および今回の採油で全量採油したことから、以下の対策を推奨します。油槽内を清掃する更油を実施する際には、新油をNAS級程度まで濾過を実施した油を充填する潤滑油中の摩耗粒子を観察した結果、異常摩耗の早期発見パラメータであるIs値は、の乗と良好な範囲にあることが分かりましたが、発生していた摩耗形態は切削摩耗であることが分かりました。切削摩耗は、潤滑油面に噛み込んだ異物の影響で発生する摩耗形態ですが、この摩耗形態は異物が混入していない状態に比較し、軸受寿命が分の程度に低下することが知られており今後の摩耗進行には十分な注意が必要です。転がり軸受に切削粒子が観察された場合、軸受の転道面や軌道面には切削痕が発生しており、今後、この切削痕が基点となって異物起点型の疲労摩耗に進展することが予想されますので、常用設備、非常用設備に関わらず潤滑油の管理に関しては以下の点に注意が必要です。適切なコンタミネーションコントロールの実施更油直後と管理運転後に必ず汚染度を測定し、最適な汚染度範囲にあることを確認する補給油の汚染度管理今回の採油から時間以上稼動して次回分析を実施し摩耗の進行状態を確認する以上の実施により、今回のような摩耗進展速度の速い切削摩耗の傾向を監視確認できると思われます。
報告№104-0072 報告№104-0072 | 分析№104-00633 分析№104-00633 | 104-00633 | 結論メタルの摩耗が僅かに進んだことが確認されました。前回に比較して、計数汚染度ランク減少したものの、D－SOAPの錫濃度が上昇していることから確認されました。尚、メタル主成分である錫の累積濃度を別紙表により計算した結果、ppmとなり、この錫濃度からメタルの表面の状態を解析した結果、既に鏡面状態になっている部分が発生していると考えられました。計数汚染度は、NAS級と非常に良好の範囲にあり、前年度に比較してランク減少していました。計数汚染度は、NAS級と前年度濾過前のNAS級に比較して、約ヶ月でランク減少しました。重量汚染度は.mg/mlと非常に良好の範囲にありました。重量汚染度は.mg/mlと非常に良好の範囲にありました。機器の潤滑状態メタルの摩耗が僅かに進んだことが確認されました。前回に比較して、計数汚染度ランク減少したものの、D－SOAPの錫濃度が上昇していることから確認されました。尚、メタル主成分である錫の累積濃度を別紙表により計算した結果、ppmとなり、この錫濃度からメタルの表面の状態を解析した結果、既に鏡面状態になっている部分が発生していると考えられました。油中の金属粒子濃度を分析するSOAP及びD-SOAPの結果、軸受メタルの摩耗により発生したと考えられる錫がSOAPでppm、D－SOAPが検出されていました。但し、本軸受油は、年に度濾過を実施しており、メタルの摩耗量を検討する場合は濃度補正を行う必要があります。本試料は濾過後に分析を実施しておらず、濾過の効果を確認することが出来ませんでした。そこで、濾過後の錫濃度が濾過により濾過前の錫濃度の％が除去されると仮定し、錫濃度を補正しました。その結果を別表に示す通り累積錫濃度はppmとなりました。この補正後の錫濃度と油量リットルから摩耗量を下式により計算しました。 ・式 摩耗量はcmとなりました。この摩耗量は下図のような体積をもつ金属片が摩耗したことと考えることができます。図摩耗量の概念図この体積cmを軸受メタルの摩耗面積で割りますと平均的な摩耗深さとなります。この摩耗面積は当社の経験によれば、スラストメタル面積の約分の程度となることが確認されており、軸受の支持面積cmとパッド枚数枚から摩耗面積を計算するとcmとなります。摩耗体積cmと摩耗面積cmから平均的な摩耗深さを求めると.μmとなります。スラストメタルの表面粗さをRmaxμmとすると既にスラストメタル表面には、既に鏡面状態になっている箇所があると考えられます。
報告№109-09136 報告№111-00740 | 分析№109-001160 分析№111-003765 | 111-003765_date120418 | 対象設備は継続使用可能な状態にあると判断します。但し、粘度の低下が確認され、今後も摩耗の進行を傾向監視するため、以下の対策を推奨します。更油粘度低下が確認されており、油膜切れなどによる摩耗の発生が懸念されます。これらの予防処置として更油を推奨します。定期的な分析凝着摩耗の進行が懸念されるため、今後は定期的に分析を実施し、摩耗の進行状況を確認することを推奨します。フェログラフィー異常摩耗の早期発見パラメータとして摩耗粒子を定量化して評価するフェログラフィーのIs値は、潤滑状態がやや厳しいの乗でした。摩耗粒子の形態で比較的多く観察された粒子は、潤滑状態が正常な場合に発生する摩耗粒子金属潤滑部が局部的に油膜切れを起して発生するシビア粒子でした。これらの摩耗粒子が観察された場合、潤滑部で発生している摩耗形態は、正常なマイルド摩耗潤滑状態がやや厳しい凝着摩耗であることが分かります。観察されたμmサイズのシビア粒子は、視野に個と少ないことから、直ちに異常ではないものの、今後さらに摩耗が進行することが懸念されます。Iカップリング発光分光分析供試の潤滑油を分析した結果、検出された金属元素は、SOAPの結果表に示すように、鉄、銅、ニッケル、リン、亜鉛、カルシウム、バリウム、ナトリウムでした。検出されたこれらの金属元素から発生箇所を推定すると鉄、銅、ニッケル・エンジン部品リン、亜鉛、カルシウム・オイル添加剤バリウム、ナトリウム・外部混入異物であると思われます。このうち、機械部品が摩耗したと思われる元素はのグループです。銅を使用した箇所の摩耗・溶出SOAPで銅がppm検出されました。銅の影響については、別紙鉛および銅を使用した箇所の摩耗・溶出を御覧ください。重量汚染度はmg/mlでした。n－ペンタン不溶解分n－ペンタン不溶解分は.mass%でした。粘度粘度は、.mm/sと新油値の.mm/sに比較して粘度変化率が-％となっており、当社推奨の管理限界値である±％を超えていました。ディーゼルエンジンオイルの粘度低下は、別紙内燃機関における粘度の低下を御覧下さい。
|  | 100-02227 | 但し、採油が油槽のドレンバルブ等の汚染濃度が著しく高い箇所から採油を実施した場合、その滞留していた汚染物を評価したことになりますので、油循環中に油槽中層部から採油を実施し、再確認されることを推奨する。又、採油が適正に実施されていた場合、以下のことが考えられる。油中の汚染物をSOAP及びD－SOAPにより分析した結果、バリウム、亜鉛が検出された。この亜鉛及びバリウムは、共に現在使用中の出光ウォータータービンには含まれていないため、以前使用していた油種に含まれていたか、工事実施時等に外部から混入した可能性がある。これらの金属成分は、濾過を実施しても、その後析出し、汚染度を上昇させる場合があるため、濾過後もヶ月ごとに、精点Bを実施し、汚染状態を確認されることを推奨する。
報告№109-09136 | 分析№109-001160 | 114-001102 | 分析の結果、は良好の範囲にあるものの、計数汚染度はNAS級以上、重量汚染度はmg/mlと共に当社推奨の管理限界値を超えていました。今後、バルブ類の動作障害やフィルタの目詰まり等が発生することが懸念されるため、以下の対策を推奨します。更油今後、バルブ類の動作障害やフィルタの目詰まり等が発生することが懸念されるため、更油を推奨します。
報告№109-09136 | 分析№109-001160 | 113-002699 | 潤滑油は汚染度が高い値でした。～μmサイズの粒子数が多いことから潤滑油に添加されているモリブデンの影響で高い値となっている可能性が考えられますが、念のため汚染度の増加傾向を監視することが有効です。対象設備は継続使用可能な状態にあると判断します。但し、今後の摩耗推移を確認するためにも傾向監視を継続することが有効です。定期的な分析今後の摩耗推移を監視するため、定期的な分析実施を推奨します。アンチモンとアルミニウムの使用箇所油中金属分析の結果から、アンチモンとアルミニウムが比較的高い濃度で検出されています。これらの金属のうち、アンチモンは一般に耐熱性を上げる目的で添加される事が多く、耐熱のゴムや樹脂のシールに使用されたり、或いは、アルミ合金の添加剤として使用されたりすることがあります。提供して頂いた図面を検討しましたが、これらの金属を使用する箇所を特定することができませんでした。但し、可能性としては、軸受のシール材に使用されている可能性も考えられ、この部分の摩耗もありえますので、念のためシール部の目視点検を推奨します。異常摩耗の兆候を示す摩耗粒子が顕著に観察されず、異常摩耗の早期発見のパラメータであるIs値が、前回のレベルからレベルに低下しているものの、やや高い値であることから、定期的に潤滑油分析を実施し、摩耗推移を監視することが有用と考えます。水分は良好です。計数汚染度計数汚染度は前回同様、NAS級を上回っており、当社推奨の管理限界値を超えていました。～μmサイズの粒子数が多いことから潤滑油に添加されているモリブデンの影響で高い値となっている可能性が考えられますが、念のため汚染度の増加傾向を監視することが有効です。潤滑油の劣化状態粘度、酸価、IRの各データは良好です。
報告№109-09136 報告№112-00588 | 分析№109-001160 分析№112-002435 | 112-002435_date130311 | 、汚染状態、摩耗状態ポンプ減速機と潤滑油は、継続使用可能な状態であるため、分解点検の必要はないと判断します。但し、観察された油中粒子には、油膜が局部的に破断する凝着摩耗で発生した摩耗粒子が観られたことから、今後の摩耗進行を傾向監視するため、以下の対策を推奨します。余寿命予測フェログラフィーのIs値は、前回に比較しての乗から変化はなく、平衡状態で安定した潤滑状態になっていることがわかります。このような安定した潤滑状態では、異常な方向に向かう上昇角を示さないことからIs値による余寿命予測はできませんが、前回と今回の摩耗形態や摩耗サイズの粒度分布、金属摩耗量、油中汚染物の影響や潤滑性状の確認や比較等の過程を経た結果から総合的に判断すると、少なくとも年程度の間は継続して使用が可能な状態にあると判断します。定期的なトライボ診断トライボ診断は、潤滑油を分析し、潤滑油の性状を調査して継続使用が可能か、更油すべきかの評価を行うことはもとより、ギヤや転がり軸受、すべり軸受などの潤滑状態も評価する設備診断技術ですが、農業用の設備では稼働率にもよるものの年に回程度の診断により、そのデータの変化から異常の兆候を早期に発見することや、分解点検の必要性を判断することが可能となります。今回の分析データでは、潤滑油中に摩耗速度の早い摩耗形態の凝着摩耗が確認されたことから、今後も定期的な分析診断により設備状態を把握することを推奨します。バックラッシによる評価トライボ診断では、バックラッシの増加量を分析結果から計算できますので、構造が確認できる図面、ギヤの形式、歯形、モジュール、歯数、歯幅、油入替後の稼働時間ならびに分解点検後の稼働時間をお知らせ下さい。計算結果をご報告いたします。はフェログラフィーおよびSOAP-Tの結果から総合的に判断した結果、傾向管理が必要な状態にあると考えられます。フェログラフィー【定量分析：Is値】Is値は異常摩耗の早期発見パラメータのつで、摩耗粒子を定量化するために用います。Is値は前回に比較しての乗から変化はなく、低い値でした。フェログラフィー【定性分析：摩耗粒子および摩耗形態観察】分析結果から比較的多く観察された粒子は、以下の通りでした。正常な摩耗粒子・潤滑状態が正常なマイルド摩耗により発生。シビア粒子・潤滑状態がやや厳しい凝着摩耗により発生。金属潤滑部が局部的に油膜切れを起していると考えられます。Iカップリング発光分光分析【SOAP-T】検出された金属元素から発生箇所を推定すると、以下の通りでした。鉄、鉛、銅、錫・ギヤ、軸受等ニッケル、リン、亜鉛、カルシウムナトリウム・添加剤バリウム・外部混入異物計数汚染度は、昨年のデータNAS級からNAS級に減少し、管理限界値のNAS級以下であり良好でした。重量汚染度は、昨年データの.mg/mlと比較して、.mg/mlと増加していました。潤滑油は、摩耗状態がやや厳しい状態であるものの、潤滑状態にすぐに悪影響を与える領域に達していませんので、今後の運転時間や運転状況が、特に変化のない運転であれば、少なくても年間は継続使用可能な状態にあると判断します。は良好と判断します。粘度粘度は、.mm/sと新油値mm/sに比較して、粘度変化率は-％で、管理限界値である±％を超えていました。粘度が低下した場合、潤滑部で油膜切れが発生し、摩耗の進行に繋がることが懸念されます。水分は、と管理限界値の以下にあり、良好と判断します。酸価は、mgKOH/gと新油値mgKOH/g以下にあり、良好と判断します。IRIRチャートの結果、新油と使用油のスペクトルパターンで、指紋領域等に一致していない箇所はありますが、粘度、酸価、のデータと、油劣化の兆候を示すカルボン酸の吸収が確認されていないことから、良好と判断します。
報告№109-09136 報告№111-00619 | 分析№109-001160 分析№111-002932 | 111-002932_date120228 | 潤滑油は継続使用可能な状態にあると判断します。粘度、酸価、有機物・有機化合物、酸化安定度の各データは良好でした。尚、別紙酸化安定度の減少傾向から油の余寿命を求めた結果、本試料は直近の更油から起算して稼働日数が年月まで使用可能であることが分かります。水分は良好でした。
報告№109-09501 報告№109-09501 | 分析№109-003073 分析№109-003073 | 109-003073 | 、汚染は良好と判断します。潤滑油は継続使用可能な状態にあると判断します。≪状態監視とパラメータ≫分析の目的および各分析のパラメータは以下の通りです。特性低下目的：油の分析結果から、や劣化傾向ならびに添加剤の消耗程度、残存寿命などを確認する。粘度JISK全酸価JISK赤外線吸収スペクトルJISK酸化安定度試験JISK汚染目的：油の分析結果から、砂塵あるいは水・異種油などによるや、異物混入の有無を確認する。水分JISK計数汚染度JISB重量汚染度JISB光学顕微鏡観察摩耗目的：油中の摩耗粒子を分析する事により、回転・摺動部の潤滑状態、摩耗劣化の程度、余寿命などを解析する。摩耗診断電子顕微鏡観察JISKX線マイクロアナリシス油中金属濃度）JISK≪分析結果≫特性低下粘度：良好粘度値mm/sの新油値mm/sに対する変化率は-.％であり、当社推奨の管理限界値±％以内に留まっています。全酸価：良好全酸価.mgKOH/gは新油値の.mgKOH/gに比較し変化はないことから問題は無いと判断します。赤外線吸収スペクトル：良好酸化安定度試験：良好酸化安定度試験の結果、数値minは当社推奨の管理限界値min以上に留まっており、現時点での使用は可能と判断します。汚染水分：良好水分値ppmは当社推奨の管理限界値以内に留まっています。計数汚染度：今回は実施していません。重量汚染度：今回は実施していません。光学顕微鏡観察：今回は実施していません。摩耗摩耗診断電子顕微鏡観察・X線マイクロアナリシス：今回は実施していません。油中金属濃度：今回は実施していません。
報告№107-4545 報告№109-09156 | 分析№107-02185 分析№109-001312 | 109-001312 | トライボ診断の結果、全てのデータが良好であることから、この油は継続使用可能と判断します。は良好と判断します。粘度は良好。粘度は.mm/sと新油値mm/sに比較して、粘度変化率は-.％で、当社推奨の管理限界値である±％以内にあり、良好と判断します。粘度はmm/sとなっています。粘度はmm/sとなっています。粘度指数はとなっています。粘度指数はとなっています。水分は良好。水分は.ppmと当社推奨の管理限界値の以下であり、良好と判断します。全酸価は良好。全酸価は.mgKOH/gと新油値.mgKOH/gに比較して高いものの、IRの結果で油劣化の兆候を示すカルボン酸の吸収が確認されていないことから、良好と判断します。
報告№109-09136 報告№112-00466 | 分析№109-001160 分析№112-001959 | 112-001959_date121126 | 潤滑油および対象設備は継続使用可能な状態にあると判断します。但し、今後も摩耗の進行を傾向監視するため、以下の対策を推奨します。定期的な分析今後懸念される摩耗の進行を監視するため、定期的に分析を実施することを推奨します。新油との比較による評価を示す粘度、酸価、塩基価のデータは新油データを基準として評価しています。今回は新油データがなかったため正確に判断できませんでしたが、今後評価する場合は、使用している新油を同時に分析することをご検討下さい。はフェログラフィーおよびSOAP／D-SOAPの結果から総合的に判断した結果、やや厳しい状態にあると考えられます。フェログラフィー【定量分析：Is値】Is値は異常摩耗の早期発見パラメータのつで、摩耗粒子を定量化するために用います。前回に比較してIs値はの乗から乗に低下しているものの、やや高い値でした。フェログラフィー【定性分析：摩耗粒子および摩耗形態観察】分析結果から比較的多く観察された粒子は、以下の通りでした。正常な摩耗粒子・潤滑状態が正常なマイルド摩耗により発生。Iカップリング発光分光分析【SOAP／D-SOAP】検出された金属元素から発生箇所を推定すると、以下の通りでした。鉄、鉛、銅・エンジン部品リン、亜鉛、カルシウム、マグネシウム、ホウ素・添加剤アルミニウム、ケイ素、ナトリウム・外部混入異物クランクメタルの摩耗SOAPの結果、前回に比較して銅がppmからppmに増加したことから、クランクメタルの摩耗が発生していると推定されます。ディーゼルエンジンのクランクメタルは積層構造になっており、クランクメタルの最表面はホワイトメタル層が存在し、その下にニッケル層、さらにその下には銅と鉛の合金であるケルメット層が存在します。ディーゼルエンジンのメタルは、設計上、油膜が正常に形成される流体潤滑が基本であることから、通常の使用においては摩耗しにくいと思われますが、メタルの潤滑部に流体潤滑になりにくい部分が発生するとメタル表面の軟質金属部が摩耗しメタル部のすぐ下のニッケル部まで摩耗し始め、ホワイトメタル層の主成分である錫や鉛、そしてメタルの第二層のニッケルやバックメタルの銅が検出されます。今後、摩耗が進行した場合、軸受が焼付を起こす可能性があるため、注意が必要です。その他の銅を使用した箇所の溶出・摩耗その他の潤滑油系統内で銅を使用している箇所は、潤滑油冷却器の配管などが考えられます。この箇所で溶出・摩耗が発生する場合は以下のことが考えられます。潤滑油冷却器の配管で摩耗していた場合、配管取付け部に緩みが生じて配管が振動し、継手部が外れたり、亀裂が生じて冷却水の混入にいたる場合があります。亜鉛系添加剤の影響により、潤滑油冷却器の配管で溶出していた場合、ピンホールが発生して冷却水の混入に至る場合があります。今後、油劣化の進行や水分濃度が上昇することに注意が必要です。計数汚染度計数汚染度は前回に比較してNAS級からNAS級にランク上昇し、汚染されていました。フィルタ表面の異物観察で金属片、鉄錆、砂等が観察されたことから、汚染度が高い要因は、摩耗と外部混入異物の影響と思われます。粒度分布粒度分布は.～μmの範囲にあり、.μmにピークが確認されました。μm以下の粒子が多いことから、燃焼して発生したすす等であることが分かります。水分、IRの各データは良好でした。粘度今回は、当社に新油データがありませんでしたので、ディーゼルエンジンオイルは大凡mm/s前後ですので、mm/sと仮定して比較しました。粘度は、.mm/sと仮定した値のmm/sに比較して粘度変化率が-.％となっており、当社推奨の管理限界値である±％以内にあり、良好と判断します。酸価は、mgKOH/gでした。IRの結果で油劣化の兆候を示すカルボン酸の吸収が確認されていないことから、良好と判断します。塩基価は、mgKOH/gでした。IRの結果で油劣化の兆候を示すカルボン酸の吸収が確認されていないことから、良好と判断します。
報告№108-7012 報告№108-7007 報告№108-701207 | 分析№108-03767 分析№108-02029 分析№108-037672029 | 108-03767 | 考察目次水分の増加への対応について新油との比較について汚染度の上昇への対応について評価結果機器の潤滑状態摩耗形態についてカルシウムの検出について対処方法について次回診断の推奨について内容水分の増加へ新油との比較のに対応について油の劣化状況をより精密に判定するには新油との比較が必要です。今後、油劣化の予測を行う場合、新油データが必要ですので、現在使用している貴排水機場社保有の新油をご提供下さい。また、油名を再度ご確認ください。水分がppmと当社推奨の管理限界値を超えていました。発錆予防のため水分除去を実施することを推奨します。粘度は良好と判断します。粘度は.mm/sとなっています。VGの規格値内にあることから良好と判断します。尚なお、粘度は、現在使用している貴社排水機場保有保有の新油分析結果を基準に管理する方法が望ましく、次回分析までに新油をご提供下さい。粘度は、.mm/sと新油値mm/sに比較して、粘度変化率は+％で、当社推奨の管理限界値である±％以内にあり、良好と判断します。水分は良好と判断します。水分は当社推奨の管理限界値を超えていました。水分はと当社推奨の管理限界値の以内にあり、良好と判断します。水分は、ppmと当社推奨の管理限界値のを超えていました。全酸価は良好と判断します。判定出来ません。全酸価は新油値よりも高い値でした。全酸価はmgKOH/gとなっています。尚、全酸価は、現在使用している貴排水機場社保有の新油分析結果を基準に管理する方法が望ましく、次回分析までに新油をご提供下さい。なお、IRの結果で油劣化の兆候を示すカルボン酸の吸収が確認されていないことから、この全酸価の値は良好の範囲にあると思われます。全酸価は、mgKOH/gと新油値mgKOH/gに比較して高いものの、IRの結果、油劣化の兆候を示すカルボン酸の吸収が確認されていないことから良好と判断します。全塩基価は新油値を基準に判定する必要があります。判定出来ません。全塩基価は良好と判断します。全塩基価はmgKOH/gとなっています。尚、全塩基酸価は、現在使用している貴排水機場社保有保有の新油分析結果を基準に管理する方法が望ましく、次回分析までに新油をご提供下さい。全塩基価は、mgKOH/gと新油値.mgKOH/gに比較して低下しているものの、使用可能と判断します。IRの結果、良好と判断します。IRの結果、油劣化の兆候を示すカルボン酸の吸収が確認されていないことから、良好と判断します。但しただし、このIRも全酸価と同様に新油データとの比較による判断が必要ですので、現在使用している貴排水機場保有の新油分析結果を基準に管理する方法が望ましく、次回分析までに新油をご提供下さい。現在使用している新油を分析することを推奨します。IRの結果、油劣化の兆候を示すカルボン酸の吸収が確認されていないことから良好と判断します。汚染度の評価結果上昇への対応について計数汚染度は非常に汚染されています。油濾過または更油が必要と判断します。計数汚染度は比較的清浄な状態にあると判断します。非常に汚染されていますました。重量汚染度も非常に高い値であり、更油が必要と判断します。計数汚染度は良好と判断します。NAS級以上と汚染されています。NAS級となっています。計数汚染度はNAS級以上でした。計数汚染度はNAS級以上と汚染されています。比較的清浄な状態にあると判断します。汚染されています。計数汚染度は、NAS級以上と汚染されていました。重量汚染度は.mg/mlとなっています。重量汚染度はmg/mlでした。重量汚染度は.mg/mlとなっています。重量汚染度は、mg/mlでした。粒度分布は以下の通りです粒度分布は以下の通りでした。粒度分布は.μmにピークが確認されています。粒度分布は、.μmにピークが確認されました。機器の潤滑状態潤滑状態本試料は、潤滑油の分析結果から、精密な濾過と水分の除去により継続使用が可能であると判断しますできました。 これは、図に示すようにシリンダ及びピストンリング、またクランクメタル等で発生している摩耗が、マイルド摩耗と呼ばれる正常な摩耗であることが確認されたことによります。マイルド摩耗は、機械が正常な摩耗をしている場合に発生するもので、金属がマイルドに擦られることにより金属表面に摩耗が極めて少ない特殊な表面層が形成され、摩擦表面は平滑な状態となるもので、この状態が安定である限り摩耗状態は正常であり発生する摩耗粒子は少ないことが分かっています。正常な摩耗とはいえ、シリンダおよびピストンリング、クランクメタル等では、鉛、銅を使用した箇所の摩耗が確認され、SOAP／D－SOAPで鉄および銅が多く検出されており、この状況が連続的に発生している場合、摩耗が徐々に進展することにより各摺動面でギャップが増大し、油膜が正常に保持できにくくなり、厳しい摩耗状態に進展することが考えられます。カルシウムの検出弊社が取得している特許の分析法であるSOAP：トライボテックス特許）による油中金属濃度でリン、亜鉛、カルシウムが多く検出されました。これらの元素が検出された要因は、油の添加剤成分が析出したためと思われます。中でも同法SOAPので固形分を検出した結果で、カルシウムがppm検出されましたが、このカルシウムは、軸受メタルなどの摺動面の油膜に噛み込むサイズであることが多く、その影響でメタルなどの金属表面で切削摩耗が発生し、軸受寿命が短命化することがあります。カルシウムがこのように高濃度になるのは、一般にディーゼルエンジンの燃焼ガスや未燃焼ガスが、燃焼室から潤滑部に入り込んでいるため起きていると推定されます。この現象は、オイルリングやトップリングが正常であれば、発生しにくいものですが、オイルリングなどが摩耗していると、燃焼ガスや未燃焼ガスが燃焼室から潤滑油中に入り易くなるっていると思われます。カルシウム濃度がこのように高い場合、軸受メタルは比較的短時間で摩耗することを当社の研究で判明していますが、本機は稼働率が不明であるため、メタル摩耗の進展速度を推し量ることは困難です。潤滑油はメタル摩耗の進展予防策として、オイルリングの交換を推奨すると同時に、μm以下のカルシウムを濾過できる精密な濾過機で潤滑油を濾過し、汚染度を改善することを推奨します。対処方法について今後の対策としては、大別して比較的短期日に実施する一旦更油または油濾過および水分除去と、オイルリングの点検・交換が挙げられます。を実施し、油濾過など更油によりを改善し、、摩耗粒子により二次的に発生する摩耗を予防するとともに、その後、定期的な分析により摩耗の発生状況を確認することと、計画を組んでオイルリングなどを交換することを推奨します。精密な濾過とは、汚染度等級でNAS級以上の清浄度を可能とする性能を持つ濾過装置による濾過を示します。、水分の除去とは、以下の水分濃度にできるレベルを示しますが、更油などとの組合せも有効な方法です。次回診断の推奨について本機関の潤滑部は、精密な濾過と水分の除去により継続使用が可能な状況ですので、これらの対策を実施された場合は、その直後に今回と同様の分析を実施し、今後傾向管理をするための初期値を取ることを推奨します。初期値を取った後の分析周期は、ヶ月後、ヶ月後、年後とし、良好な状態が継続していることが確認できたら、年目以降は年に度程度とされることを推奨します。なお、濾過および水分除去ができない場合は、分析項目は今回同様とし、分析周期を短周期にされることを推奨します。分析周期は、運転状況により検討する必要があります。また、理論的に採油周期を検討する必要がありますので、油の循環の有無および循環量、機関の回転数をお知らせ下さい。
報告№108-8024 報告№108-8024 | 分析№108-03432 分析№108-03432 | 108-03432 | 本試料油は、採油量がmlと少なく、汚染粒子数、汚染物重量は規定量確保できなかったため、参考値としてお考え下さい。分析の結果、全てのデータが良好であることから、この油は継続使用可能であり、潤滑状態も正常と判断します。特性低下全ての項目が良好な範囲にあったことから特性低下は認められず良好と判断します。全酸価は良好と判断します。全酸価は.mgKOH/gと新油値.mgKOH/gに比較して高い値であるものの、有機物・有機化合物で油劣化の兆候を示すカルボン酸の吸収が確認されていないことから、良好と判断します。有機物・有機化合物の結果、良好と判断します。有機物・有機化合物の結果、油劣化の兆候を示すカルボン酸の吸収が確認されていないことから、良好と判断します。酸化安定度の結果、良好と判断します。酸化安定度はminと当社推奨の管理限界値のmin以上であり、良好と判断します。色相は良好と判断します。色相はL.と新油値のL.に変化はなく、良好と判断します。汚染は良好と判断します。汚染粒子数は良好と判断します。汚染粒子数はNAS級と当社推奨の管理限界値のNAS級以内にあり、良好と判断します。汚染物重量は良好と判断します。汚染物重量は.mg/mlと当社推奨の管理限界値のmg/ml以内にあり、良好と判断します。摩耗摩耗は正常と判断します。摩耗粒子の結果は良好です。異常摩耗の早期発見パラメータであるフェログラフィーのIs値がのマイナス乗と良好の範囲にあり、潤滑状態は正常と判断します。金属濃度SOAPの結果は良好です。金属濃度SOAPの結果、金属元素は検出されていません。金属濃度酸溶解法の結果、鉄が検出されています。金属濃度酸溶解法の結果、鉄、外部から混入したと思われるカルシウム、ナトリウムが検出されています。
報告№108-6005 報告№108-6006 | 分析№108-00106 分析№108-00175 | 108-00175 | 初期試験を実施した結果、摩耗粒子の形態観察で鉄錆、砂がやや多く観察されました。D－SOAPで前回に比較して鉄および軸受メタルの主成分である錫が増加していたことから、これらが増加した要因は、軸受メタルの摩耗進行および外部混入異物の影響と考えられました。今後これらの異物が軸受摺動面に噛み込み、更に摩耗が進行することが懸念されるため、ヶ月以内に精点Bを実施し、汚染度および摩耗の行状況を確認することを推奨します。これらのことは、前回に比較して、計数汚染度は等級に変化はなく、異常摩耗の早期発見パラメータであるフェログラフィーのIs値がの乗と良好の範囲にあものの、摩耗粒子の形態観察の結果、外部から混入したと思われる鉄錆、砂がやや多く観察されたことD－SOAPの結果、鉄および軸受メタルの主成分である錫が増加していたこと以上のことから判断しました。
報告№107-4543 報告№107-4544 | 分析№107-02132 分析№107-02178 | 107-02178 | トライボ診断の結果、粘度を除く項目は良好でした。粘度は、新油値のmm/sに比較し変化率が-.％のmm/sとなっており、当社推奨の管理限界値である±％を超えていました。IRの結果、異種油の混入や劣化の進行が確認されなかったことから、粘度の低下は、潤滑油の製造ロットによる差異、または、潤滑油の分子がせん断作用を受け粘度が低下したことなどが考えられます。現在のところ、本試料油は継続使用可能な状態にありますが、定期的に分析を実施し、粘度の低下および油の劣化の進行状況を確認することを推奨します。尚、補充用として尻労WFに保管している新油がありましたら、ml程度ご提供下さい。新油の粘度をチェックいたします。粘度が当社推奨の管理限界値を超えていました。粘度は当社推奨の管理限界値を超えていました。粘度はmm/sと新油値mm/sに比較して、粘度変化率は-.％で、当社推奨の管理限界値である±％を超えていました。粘度はmm/sでした。粘度はmm/sでした。粘度指数はでした。粘度指数はでした。水分は良好。水分はと当社推奨の管理限界値の以下であり、良好と判断します。全酸価は良好。全酸価は.mgKOH/gと新油値.mgKOH/g以内であり、良好と判断します。
報告№108-0387 報告№108-0536 | 分析№108-02609 分析№108-03813 | 108-03813 | 分析の結果、計数汚染度が当社推奨の管理限界値を超えていることが分かりました。汚染度が管理限界値を超えたのは、異常摩耗の早期発見パラメータであるフェログラフィーのIs値がの乗であることと、摩耗粒子の形態観察でμm以下の鉄系摩耗粒子が多く観察されたたことなどから、シリンダ内壁等の摺動部分の摩耗が原因であると考えられました。今後、ストレーナおよびフィルタの目詰まりやバルブ類の動作障害が発生することが懸念されるため、予防対策として濾過を推奨します。これらのことは、計数汚染度がNAS級、重量汚染度がmg/mlと共に当社推奨の管理限界値を超えていたこと異常摩耗の早期発見パラメータであるフェログラフィーのIs値がの乗と高く、摩耗粒子の形態観察の結果、μm以下の鉄系摩耗粒子が多く観察されたことSOAP／D－SOAPの結果、鉄が多く検出されたこと以上のことから判断しています。
報告№109-09136 報告№111-00053 | 分析№109-001160 分析№111-000196 | 111-000196 | 更油からの使用時間をもとに潤滑油の余寿命を評価したところ、潤滑油は次回定検まで使用可能と判断できました。次回定検時に更油を実施しない場合は、酸化安定度を知るための分析を実施し、余寿命を確認することを推奨します。酸化安定度はminであり、当社推奨の管理限界値のmin以上であることから、良好と判断します。
報告№103-0283 | 分析№103-02699 | 103-02699 | トライボ診断により、機器軸受の潤滑状態、潤滑油の劣化状態を診断することを目的としました。分析の結果、わずかにメタルの摩耗の進行が確認されました。前回採油から今回採油の分析データから求めたメタルの摩耗速度は下式に示す通りです。 ・ここで :平均的な摩耗深さ :運転時間現時点における平均的な摩耗深さを今回の分析結果から計算すると、その摩耗深さは、軸受表面から.μmに到達していることが推定されます。軸受の初期表面粗さを、軸受仕上げで用いられるsであるとし、式の摩耗速度で摩耗が進行した場合、軸受表面は約万時間で鏡面になると推定されました。このことから、現在の潤滑状態は良好な潤滑状態にあると判断します。但し、観察された摩耗粒子には、異物の噛み込みで発生する切削摩耗が観られていることから、この影響で摩耗速度が上昇する場合があります。現在は良好な潤滑状態ですが、やはり年に度、定期的にトライボ診断を実施し、摩耗の進行速度を監視することを推奨します。これらのことは、D-SOAPの錫濃度が上昇していたことフェログラフィーの結果、異物の噛み込みにより発生した切削粒子がみられたこと以上のことから判断しました。
報告№111-00058 報告№111-00058 | 分析№111-000333 分析№111-000333 | 111-000333 | は良好と判断します。尚、RBOTがminと新油値のminに比較してmin減少していました。このまま継続使用した場合、この減少傾向から限界値に到達するのは、別紙図RBOTの減少傾向に示すように年月と推定されました。残りの継続使用期間は、約ヶ月であると予測されます。潤滑油は継続使用可能な状態にありますが、残りの継続使用期間が約ヶ月と定検周期のヶ月を下回っており、更油を計画されることを推奨します。≪状態監視とパラメータ≫分析の目的および各分析のパラメータは以下の通りです。特性低下目的：油の分析結果から、や劣化傾向ならびに添加剤の消耗程度、残存寿命などを確認する。粘度JISK全酸価JISK赤外線吸収スペクトルJISK酸化安定度試験JISK汚染目的：油の分析結果から、砂塵あるいは水・異種油などによるや、異物混入の有無を確認する。水分JISK計数汚染度JISB重量汚染度JISB光学顕微鏡観察摩耗目的：油中の摩耗粒子を分析する事により、回転・摺動部の潤滑状態、摩耗劣化の程度、余寿命などを解析する。摩耗診断電子顕微鏡観察JISKX線マイクロアナリシス油中金属濃度JISK≪分析結果≫特性低下粘度：良好粘度値mm/sの新油値mm/sに対する変化率は+％であり、当社推奨の管理限界値±％以内に留まっています。全酸価：良好全酸価.mgKOH/gは新油値の.mgKOH/g以内にあることから、問題は無いと判断します。赤外線吸収スペクトル：良好酸化安定度試験：良好酸化安定度試験の結果、数値minは当社推奨の管理限界値min以上に留まっており、現時点での使用は可能と判断します。汚染水分：良好水分値ppmは当社推奨の管理限界値以内に留まっています。計数汚染度：今回は実施していません。重量汚染度：今回は実施していません。光学顕微鏡観察：今回は実施していません。摩耗摩耗診断電子顕微鏡観察・X線マイクロアナリシス：今回は実施していません。油中金属濃度：今回は実施していません。
報告№109-09448 報告№109-09448 | 分析№109-002838 分析№109-002838 | 109-002838 | 摩耗状態異常摩耗の早期発見パラメータであるフェログラフィーのIs値は、潤滑状態がやや厳しい状態にあることを示すの乗ですが、点検を要する摩耗粒子が観察されておらず、現在のところ継続使用は可能な状態にあると判断できます。この状態で検出された油中金属は、その多くが鉄であり、これらは摩耗粒子の観察結果から凝着摩耗と疲労摩耗が混在していることが分かりました。これらの摩耗は、スパイラルベベルギヤの歯面で発生していると推定されますが、発生箇所が歯面の微小領域であることから、現在のところ、継続使用は可能と判断できます。バックラッシ減速機の構造から、最も負荷が大きく、摩耗が進行しやすい箇所をスパイラルベベルギヤとスパイラルベベルピニオンと推定し、この部分のバックラッシを求めました。提供していただいた図面には歯幅が記載されておらず、また、更油後の稼働時間も不明であったため、歯幅mmと、更油後の稼働時間を時間と仮定してバックラッシを計算しました。その結果、減速機のギヤ歯面に摩耗が集中していたと仮定した場合、バックラッシの増加は初期値からμm増加したと推定されました。バックラッシ増加分の上限値はメーカにより差異はあるものの、当社が推奨するバックラッシは一般に推奨されるμmを目安にしており、今回のデータはこの値に比較して十分に小さい値であることがわかります。汚染度計数汚染度がNAS級以上と汚染されていました。汚染度が高い要因は、摩耗によるものと思われます。を示す粘度、水分、全酸価、IRの各データは良好でした。結論ゲート機器の潤滑箇所の摩耗診断分析結果から摩耗が発生している箇所はギヤ歯面であり、摩耗形態は凝着摩耗と疲労摩耗であることが分かりました。凝着摩耗は、油膜切れによる厳しい金属接触により摩耗が発生し、疲労摩耗はギヤ歯面に荷重が繰り返しかかることにより、歯面の表面下で材料が疲労して剥離します。歯面に加わる荷重が過大である場合、観察される摩耗粒子は今回より大きな粒子が発生します。分析結果から推定されたバックラッシの増加分はμmでしたが、このバックラッシは、一対の歯車の噛み合いを円滑にするための、ピッチ円周上での歯面間の遊びです。この値が過大になると振動や騒音の原因となるため、ギヤの摩耗状態を判断するためには重要なパラメータです。今回観察された摩耗粒子は、μmサイズの微小な粒子が支配的であることから、バックラッシの値は小さいと判断できます。バックラッシの計算時に仮定した稼働時間や歯幅などの数値が正確であれば、本減速機は継続使用可能と判断できます。整備の必要な箇所の検討整備が必要な箇所は、本分析結果から確認されませんでした。しかし、分析結果から僅かではありますがギヤの摩耗が進行していることが確認されていますので、今後は定期的に潤滑油分析を実施し、その結果から摩耗の進行状況を確認することにより、整備の必要の有無を監視する方法が有用と思われます。潤滑油の劣化度診断一般的に潤滑油が劣化した場合、油の外観は黒褐色になり、粘度や全酸価が上昇しスラッジ等が発生します。また、その過程では劣化の兆候を示すカルボン酸の吸収がIRで確認できます。今回のは、全てのデータが良好の範囲にあり、潤滑油の劣化は確認されなかったことから、継続使用可能であり、交換の必要はないと判断します。潤滑管理の方法現在の潤滑油は年使用していますが、年間使用したにもかかわらず劣化が確認されなかったことから、本設備の潤滑油は少なくても更油後年間は使用できることが分かりました。潤滑油の交換時期の判断は、今回の分析だけでは予測することは困難ですが、定期的に分析を実施し、その結果の傾向から劣化の進行状況を確認することで容易に可能になります。計数汚染度は当社推奨の管理限界値を超えていることから、濾過や更油により汚染度を改善されることを推奨します。現在のところ潤滑部は継続使用可能な状態にあると思われますが、今後は摩耗が進行する場合がありますので、定期的に分析を実施し、摩耗の進行状況を確認されることを推奨します。次回分析の時期を理論的に求めたところ、最短で約時間となります。この時間は、油中汚染物が均一になるために必要とする時間であり、この時間を経過すれば、再分析の結果から状態の傾向を確認することが可能となりますので、これを参考に次回分析時期を検討されることを推奨します。尚、定期的な分析を実施する際には、に関する分析項目の実施を推奨します。今回の分析結果からは、油劣化の進行は確認されていませんが、定期的な分析により潤滑油の交換時期を管理することが可能となります。は良好と判断します。粘度粘度はmm/sと新油値mm/sに比較して、粘度変化率は-％で、当社推奨の管理限界値である±％以内にあり、良好と判断します。水分はppmと当社推奨の管理限界値の以下にあり、良好と判断します。全酸価全酸価は.mgKOH/gと新油値.mgKOH/gに比較して変化はなく、良好と判断します。IRIRの結果、油劣化の兆候を示すカルボン酸の吸収が確認されていないことから、良好と判断します。計数汚染度は当社推奨の管理限界値を超えていました。計数汚染度計数汚染度はNAS級以上と当社推奨の管理限界値のNAS級を超えていました。重量汚染度は.mg/mlと当社推奨の管理限界値のmg/ml以内にあり、良好と判断します。機器の潤滑状態摩耗粒子の形態観察の結果、異物の噛み込みにより発生する切削粒子、金属接触が厳しい場合に発生するシビア粒子、局部的に高圧・高温となる場合に発生するフリクションポリマが比較的多く観察されました。SOAPによる油中金属濃度SOAPによる油中金属濃度の結果、油の添加剤成分であるリン、外部から混入したと思われる亜鉛、ナトリウムが検出されました。SOAPによる油中金属濃度SOAPによる油中金属濃度の結果、鉄、油の添加剤成分であるリン、外部から混入したと思われる亜鉛、カルシウム、バリウム、ナトリウムが検出されました。摩耗粒子診断異常摩耗の早期発見パラメータであるIs値がの乗と良好の範囲にあるものの、摩耗粒子の形態観察の結果、異物の噛み込みにより発生する切削粒子、金属接触が厳しい場合に発生するシビア粒子、局部的に高圧・高温となる場合に発生するフリクションポリマが比較的多く観察されました。
報告№106-0227 報告№106-0286 | 分析№106-01279 分析№106-01541 | 106-01541 | 濾過前の試料油を分析した結果、粘度がmm/sと新油のmm/sに比較して、粘度変化率は+％で、やや不良領域にありました。現在、ISOVGからISOVGに移行しているため異常ではなく、本試料油は継続使用可能と判断します。
報告№109-09136 報告№112-00183 | 分析№109-001160 分析№112-000755 | 112-000755 | 潤滑油および減速機は継続使用可能な状態にあると判断します。但し、今後も摩耗の進行を傾向監視するため、以下の対策を推奨します。尚、今後の運転時間や運転状況が、特に変化のない運転であれば、少なくとも年間は継続使用可能な状態にあると判断します。定期的な分析切削摩耗や凝着摩耗の進行を監視するため、定期的に分析を実施し、分析データによる摩耗の進行状況を確認することを推奨します。バックラッシによる評価トライボ診断では、バックラッシの増加量を分析結果から計算できますので、構造が確認できる図面、ギヤの形式、歯形、モジュール、歯数、歯幅、油入替後の稼働時間ならびに分解点検後の稼働時間をお知らせ下さい。計算結果をご報告いたします。フェログラフィーIs値は異常摩耗の早期発見パラメータのつで、摩耗粒子を定量化するために用います。今回のIs値はの乗であり、潤滑状態はやや厳しいと判断できます。摩耗粒子の形態で比較的多く観察された粒子は、潤滑状態が正常な場合に発生する摩耗粒子異物の噛み込みや金属表面の微小突起により発生する切削粒子金属潤滑部が局部的に油膜切れを起して発生するシビア粒子でした。これらの摩耗粒子が観察された場合、潤滑部で発生している摩耗形態は、正常なマイルド摩耗異物や金属表面の微小突起による切削摩耗潤滑状態がやや厳しい凝着摩耗であることが分かります。減速機で切削摩耗が発生した場合、減速機内部で使用されている転がり軸受が切削摩耗により生じた軌道面の損傷が起点となって寿命が分の程度に低下することがあることから、切削摩耗には十分注意する必要があります。切削摩耗の発生原因となる混入異物が残留している場合、この異物により切削摩耗が継続して発生する可能性があります。Iカップリング発光分光分析【SOAP／D－SOAP】検出された金属元素は、SOAP／D－SOAPの結果表に示すように、鉄、鉛、リン、亜鉛、カルシウム、アルミニウム、ナトリウムでした。検出された金属元素から発生箇所を推定すると鉄、鉛、亜鉛・ギヤ・軸受等リン・オイル添加剤カルシウム、アルミニウム、ナトリウム・外部混入異物であると思われます。このうち、機械部品が摩耗したと思われる元素はのグループです。計数汚染度はNAS級以上と当社推奨の管理限界値に到達していました。フィルタ表面の異物観察で金属片、鉄錆、砂等が観察されたことから、汚染度が高い要因は、摩耗と外部混入異物の影響と思われます。粘度、水分、酸価、IRの各データは良好でした。
報告№109-09447 報告№110-00768 | 分析№109-002782 分析№110-003664 | 110-003664 | 軸受および潤滑油は継続使用可能な状態にあると判断します。本試料油は、機器停止中に給油口から採油されていることから汚染度を示すデータは良好でしたが、今後の採油は、極力運転中もしくは停止直後の油槽中層部から実施されることを推奨します。
報告№109-09607 報告№109-09607 | 分析№109-003738 分析№109-003738 | 109-003738 | ・ケイ素の検出ケイ素がppm検出されました。一般に、潤滑油中からケイ素が検出された場合の原因として、油の消泡剤として使用されるシリコン系の添加剤が検出されるフェログラフィーおよびフィルタ表面の異物観察で砂が多く観察され、これが検出されるシリコングリースをシール部に塗布している場合、このシリコングリースが潤滑油に混入して検出されるなどが挙げられますが、今回の原因は、フィルタで砂が観察されたことから、の可能性が考えられます。およびについては、分析結果では確認することが出来ませんので、これに関する情報をご提供下さい。・汚染度水分、汚染粒子数、汚染度物重量の各データは良好でした。・粘度、全酸価、酸化安定度、有機物・有機化合物の各データは良好でした。潤滑油および軸受は継続使用可能な状態にあると判断します。特性低下特性低下に係るパラメータの分析結果は良好と判断します。粘度粘度はmm/sと新油値mm/sに対する粘度変化率は+.％で、当社推奨の管理限界値である±％以内にあり、良好と判断します。全酸価添加タービン油については、当社では管理限界値を設定しておらず、新油分析値との比較及び他の分析項目の結果より全酸価の状態判断を行います。その結果、全酸価は.mgKOH/gと新油値.mgKOH/gに比較して変化はないことから、良好と判断します。酸化安定度酸化安定度はminであり、当社推奨の管理限界値のmin以上にあり、良好と判断します。有機物・有機化合物有機物・有機化合物は、IRチャートによる新油分析値との比較の結果、cm-付近に劣化の兆候を示すカルボン酸の吸収が確認されていないことから、良好と判断します。汚染に係るパラメータの分析結果は良好と判断します。水分はppmであり、当社推奨の管理限界値の以下であることから、良好と判断します。汚染粒子数はNAS級であり、当社推奨の管理限界値のNAS級以内であることから、良好と判断します。汚染度物重量は.mg/mlであり、当社推奨の管理限界値のmg/ml以内であることから、良好と判断します。摩耗運転中における潤滑状態は正常であったものと判断します。異常摩耗の早期発見パラメータであるフェログラフィーのIs値がのマイナス乗と当社基準値と比較して良好の範囲にあったことから、潤滑箇所の潤滑状態は正常と判断します。電子顕微鏡写真・X線マイクロアナライザー摩耗粒子診断で観察された粒子を電子顕微鏡写真・X線マイクロアナライザーで詳細に観察した結果、鉄、マンガンを含む粒子が観察されました。金属濃度SOAP法により金属濃度を測定した結果、外部から混入したと思われるケイ素が検出されました。金属濃度酸溶解法により金属濃度を測定した結果、外部から混入したと思われるナトリウムが僅かに検出されましたが、良好と判断します。
報告№109-09094 報告№109-09094 | 分析№109-000928 分析№109-000928 | 109-000928_100127 | 分析の結果、ちょう度値と新グリース値に比較して上昇し、当社推奨の管理上限値であるを超えていることから、軟化していることが分かりました。軟化したグリースを使用した場合、グリースの漏洩や軸受等で油膜切れが発生することが懸念されるため、グリースを交換されることを推奨します。有機物・有機化合物の結果、新グリースと異なるピークが確認されたことから、グリース名が違うか、或いは、異種グリースが混入した可能性が考えられますので、ご確認下さい。≪状態監視とパラメータ≫分析の目的および各分析のパラメータは以下の通りです。特性低下目的：グリースの分析結果から、グリースの物理的性状や劣化傾向などを確認する。全酸価JISK赤外線吸収スペクトルJISKちょう度JISK滴点JISK摩耗目的：グリース中の摩耗粒子を分析する事により、回転・摺動部の潤滑状態、摩耗劣化の程度、余寿命などを解析する。摩耗診断電子顕微鏡観察JISKX線マイクロアナリシス油中金属濃度）JISK≪分析結果≫特性低下全酸価：良好全酸価mgKOH/gは新油値の.mgKOH/gに比較し高くはあるものの、有機物・有機化合物試験の結果で油劣化の兆候を示すカルボン酸の吸収が見られないことから問題は無いと判断します。赤外線吸収スペクトル：良好ちょう度：要処置ちょう度値と当社推奨の管理上限値であるを超えていました。滴点：良好滴点はと新油値のに比較し大きな変化はないことから問題は無いと判断します。摩耗摩耗診断電子顕微鏡観察・X線マイクロアナリシス：今回は実施していません。油中金属濃度：今回は実施していません。
報告№107-6000 報告№107-0017 | 分析№107-00010 分析№107-00057 | 107-00057 | 分析の結果、異常摩耗の早期発見パラメータであるフェログラフィーのIs値がの乗と高く、摩耗粒子形態観察でμm未満のラビング粒子、局部的に高圧・高温となる場合に発生するフリクションポリマが多く観察されました。この分析結果から、シリンダ内壁等の摺動部では、摩耗速度が比較的小さいマイルド摩耗と呼ばれる摩耗が発生していることがわかりました。マイルド摩耗の摩耗速度は比較的小さいため、摩耗による機器への影響も小さいと思われることから、機器の継続使用は問題ないと思われます。しかし、油中には、油の添加剤成分の析出により発生したスラッジが確認さており、バルブ類の動作障害等が発生することが懸念されるため、スラッジを溶解し無害化する当社製清浄分散剤TS－の投与と濾過実施を推奨します。一方、SOAPの結果で銅がppm検出されました。検出された銅は、潤滑油添加剤の亜鉛系添加剤の影響で溶出することが知られており、今回の検出は、銅を使用した箇所の溶出によるものと考えられました。銅濃度は、別紙鉱油の酸化に対する金属触媒の影響に示すように銅濃度の増加に伴い酸化速度が速まりますので、酸化劣化の進行状況を油分析により監視されることを併せて推奨します。これらのことは、異常摩耗の早期発見パラメータであるフェログラフィーのIs値がの乗と高く、摩耗粒子形態観察でμm未満のラビング粒子、局部的に高圧・高温となる場合に発生するフリクションポリマが多く観察されたことSOAP／D－SOAPで鉄、SOAPで銅が多く検出されたこと以上のことから判断しました。
報告№109-09136 報告№113-00243 | 分析№109-001160 分析№113-000929 | 113-000929 | 分析の結果、重量汚染度はmg/mlと当社推奨の管理限界値を超えていました。フィルタ表面の異物観察で表面が茶褐色で粘ちょう物が観察されたことから、汚染度が高い要因は、摩耗とスラッジの影響と思われますので、に示す対策を推奨します。更油またはTS－の投与および濾過今後、バルブ類の動作障害やフィルタおよびストレーナの目詰まりが発生することが懸念されるため、更油または当社製清浄分散剤TS－の投与と濾過を推奨します。はフェログラフィーおよびSOAP/D-SOAPの結果から総合的に判断した結果、正常な状態にあると考えられます。フェログラフィー【定量分析：Is値】Is値は異常摩耗の早期発見パラメータのつで、摩耗程度を定量化するために用います。Is値は前回に比較してのマイナス乗からマイナス乗に低下し、低い値でした。フェログラフィー【定性分析：摩耗粒子および摩耗形態観察】分析結果から観察された全ての粒子量は少でした。Iカップリング発光分光分析【SOAP/D-SOAP】検出された金属元素から発生箇所を推定すると、以下の通りでした。検出された金属元素 分類 鉄、亜鉛 シリンダ内壁、ポンプ内部 リン 添加剤 カルシウム、ナトリウム 外部混入異物 計数汚染度は、前回に比較してNAS級からNAS級にランク低下しているものの、重量汚染度はmg/mlからmg/mlに減少しているものの、当社推奨の管理限界値を超えていました。フィルタ表面の異物観察で表面が茶褐色で、粘ちょう物が観察されたことから、汚染度が高い要因は、摩耗とスラッジの影響と思われます。IRは前回同様に良好でした。
報告№109-09136 報告№109-09143 | 分析№109-001160 分析№109-001179 | 109-001179 | 分析の結果、本軸受は摩耗の発生は確認されているものの、目視で確認できるサイズのフレーキングが発生している可能性は小さく、継続使用可能な状態にあると判断します。これらのことは、異常摩耗の早期発見パラメータであるフェログラフィーのIs値がの乗とやや高いものの、ベアリング軌道面から発生した摩耗粒子はマイルドな状態で発生した摩耗粒子であり、潤滑状態は良好な状態で進行していると考えられること鉄濃度から計算したフレーキングの発生面積が内輪軌道面の面積の凡そ.％であること以上のことから判断しています。
報告№104-0339 報告№104-0339 | 分析№104-02352 分析№104-02352 | 104-02352_Ｄ号機冷却塔減速機_最終 | 機器の潤滑状態D号機減速機は、ギヤ歯面に若干の摩耗の進行が確認されましたが、トライボ診断の結果をもとに求めたギヤのバックラッシ増加分は非常に小さく、減速機内部は健全である事が確認されたため継続使用が可能であると判断します。ギヤの限界稼働時間を求めるには、ギヤ歯面の減肉量が許容範囲を超えているか、許容範囲内にあるかを確認する必要がありますが、このTLはギヤ摩耗の許容値、いわゆるバックラッシ増加の許容値を、式に示すギヤの摩耗限界値と、組付け時の初期値を差し引いた値を用いて求めました。 今回、減速機のGWとG不明なため、GWを一般に用いられるμmと仮定し、また、初期のバックラッシを約μmとして、バックラッシ増加量の許容値をμmとし、このGLを前提にギヤ歯面の減肉に関しトライボ診断を基に今後の限界稼働時間を検討しました。その結果、今回得られたトライボ診断の単位稼働時間あたりのバックラッシの増加分×-μm／hから限界稼働時間は万時間である事がわかりました。ギヤ歯面で発生する摩耗形態は、一般に疲労摩耗であり、摩耗の進行は図aのような挙動を示しますが、本サンプルの場合は、摩耗粒子の状態から図aに示す安定期の中にあると考えられますので、ほとんど摩耗の進行はなく、そのため、限界稼働時間が長期間使用可能になったと思われました。疲労摩耗は、図aに示す劣化進行期を迎えると加速的に摩耗が進行します。トライボ診断で限界稼働時間を予測するには、定期的な分析により劣化進行期の入口を確認し、劣化の変化を認識できた時点で摩耗の進行速度を求める管理方法が望ましいと思われます。したがって、現段階で確認が必要な項目は、前回点検時に測定したバックラッシ設計上のバックラッシ許容範囲減速機の累積運転時間が必要です。今後は、これらの情報に加え、バックラッシ増加が限界許容値の分の程度になることを確認できるまで、当面は年に度の周期で分析を実施し、バックラッシ増加が限界許容値の分の程度になったことが確認できた時点から、分析周期を～ヶ月周期に変更し、管理されることを推奨します。分解点検の必要性減速機の構造から、最も負荷が大きく、摩耗が進行しやすい箇所を推定するとスパイラルベベルギヤとスパイラルベベルピニオンのバックラッシの増加分を下表aに求めました。これらのバックラッシは前述に示したバックラッシの上限値μmに比較して十分に小さく、且つ、油交換から今回採油までの摩耗速度から求めた限界使用期間が十分に大きく、本歯車は継続使用可能な状態にあり、分解点検の必要はないと判断します。EMBEDExcel.Sheet.を示す粘度、水分、全酸価、IRの各データが良好の範囲にあることから、この油は継続使用可能な範囲にあると判断します。
報告№109-09136 報告№111-00593 | 分析№109-001160 分析№111-002748 | 111-002748 | 対象設備は継続使用可能な状態にあると判断します。但し、潤滑油は水分が多く含まれていることから、以下の対策を推奨します。更油或いは部分更油による水分濃度の調整水分の影響により金属表面で腐食摩耗が発生し、発生した鉄錆等の粒子が潤滑部に噛み込み摩耗が進行することがありますので、更油或いは部分更油などにより相対的に水分濃度を低くするなどの方法を推奨します。定期的な分析切削摩耗や凝着摩耗の進行が懸念されるため、今後は定期的に分析を実施し、摩耗の進行状況を確認することを推奨します。フェログラフィー異常摩耗の早期発見パラメータとして摩耗粒子を定量化して評価するフェログラフィーのIs値は、潤滑状態が厳しいの乗でした。摩耗粒子の形態で比較的多く観察された粒子は、潤滑状態が正常な場合に発生する摩耗粒子異物の噛み込みにより発生する切削粒子金属接触が厳しく、且つ、摩擦熱が高い場合に発生する黒錆局部的に高圧・高温となる場合に発生するフリクションポリマでした。これらの摩耗粒子が観察された場合、潤滑部で発生している摩耗形態は、正常なマイルド摩耗異物による切削摩耗潤滑状態がやや厳しい凝着摩耗であり、そして局部的ではあるものの高圧・高温の箇所が発生していることも分かります。切削摩耗は、他の摩耗形態に比較して摩耗進行速度が速く注意が必要で、定期的なトライボ診断による状態監視が必要と考えます。切削摩耗の原因となる混入異物が残留している場合、この異物により切削摩耗が継続して発生する可能性があります。フリクションポリマは、潤滑油が摺動面に押し込められ高圧状態になると同時に、圧縮熱により高温状態になった結果、基油自身が重合反応を起こし生成することが知られています。そのため、高圧高温状態の解消がなされなければ、潤滑油の劣化が進行し、粘度上昇に因る潤滑異常に進展する場合があります。Iカップリング発光分光分析供試の潤滑油を分析した結果、検出された金属元素は、SOAP-Tの結果表に示すように、鉄、鉛、ニッケル、錫、リン、亜鉛、カルシウム、アルミニウム、ナトリウム、ホウ素でした。検出されたこれらの金属元素から発生箇所を推定すると鉄、鉛、ニッケル、錫・軸受等リン、亜鉛、カルシウム・オイル添加剤アルミニウム、ナトリウム、ホウ素・外部混入異物であると思われます。このうち、機械部品が摩耗したと思われる元素はのグループです。計数汚染度計数汚染度はNAS級以上と汚染されていました。フィルタ表面の異物観察で金属片、鉄錆、砂等が観察されたことから、汚染度が高い要因は、摩耗、エンジンオイルの反応生成物、そして外部混入異物の影響と思われます。粒度分布粒度分布は.～.μmの範囲にあり、.μmにピークが確認されました。μm以下の粒子が多いことから、燃焼して発生したすす等であることが分かります。水分はppmと当社推奨の管理限界値を超えていました。今後、水分の影響でエンジン内部に錆が発生し、その影響で摩耗が発生する懸念があります。
報告№109-09136 報告№111-00482 | 分析№109-001160 分析№111-002212 | 111-002212 | 濾過前の試料油を分析した結果、前回同様に摩耗粒子の形態観察でフレッティングにより発生したμm未満の赤錆が比較的多く観察されました。フレッティングフレッティングの発生要因は、スラストランナー固定部やスラストメタル台金部の鉄系材料が接合されたり、勘合されたりする部分から発生します。フレッティングによる赤錆が少量発生しても直ちに異常ではりませんが、場合によっては、発生した赤錆が軸受摺動面に噛み込み、摩耗を進行させる場合があります。今後は、赤錆が軸受摺動面に噛み込み発生する軸受の摩耗進行に対して監視する必要がありますので、次年度も必ずトライボ診断を実施することを推奨します。
報告№107-6588 報告№107-7039 | 分析№107-02904 分析№107-03061 | 107-03061 | 初期試験を実施した結果、計数汚染度が管理限界値に到達していました。D－SOAPで鉄が検出され、摩耗粒子の形態観察でμm以下の鉄系摩耗粒子が多く観察されたことから、汚染度が高い要因は、サーボシリンダ内壁やポンプ内部の摩耗によるものと考えられました。今後、さらに摩耗が進行し、汚染度が上昇することでバルブ類の動作障害やフィルタの目詰まりが発生する場合がありますので、濾過を実施することを推奨します。これらのことは、計数汚染度がNAS級と管理限界値に到達したこと異常摩耗の早期発見パラメータであるフェログラフィーのIs値がの乗と良好の範囲にあるものの、摩耗粒子の形態観察の結果、μm以下の鉄系摩耗粒子が多く観察されたこと以上のことから判断しました。
報告№108-5029 報告№108-0177 | 分析№108-00963 分析№108-01244 | 108-01244 | 、汚染度、軸受の潤滑状態を確認する。分析の結果、計数汚染度がNAS級以上、重量汚染度がmg/mlと共に当社推奨の管理限界値を超えていました。また、異常摩耗の早期発見パラメータであるフェログラフィーのIs値が高いの乗となっていました。摩耗粒子の形態観察で異物の噛み込みにより発生する切削粒子がやや多く観察され、フィルタ表面の異物観察で外部から混入したと思われる鉄錆、砂等が多く観察されました。更にSOAP／D－SOAPで鉄が検出されたことから、汚染度が高い要因は、摩耗と採油の影響によるものと考えられました。今回の採油は対象設備の停止中にドレンプラグから採油を実施しているため、これらの異物は、ドレンプラグ配管内部に残留していた汚染物が検出された可能性が高いと思われます。観察された摩耗粒子の形態は、切削摩耗であり、異物が混入していない状態に比較して摩耗進行速度が速く注意が必要です。転がり軸受の場合、分の程度に寿命が低下することが知られています。今後、更に摩耗が進行し、転がり軸受の寿命の指標となるフレーキングに進展することが懸念されるため、油槽内を清掃されることを推奨します。一方、を示す粘度、水分、全酸価、IR、RBOTの各データは良好の範囲にあることから、この油は継続使用可能と判断します。尚、上述しましたように、今回の採油は停止中の採油であるため、運転中の採油に比較して汚染度は高目に出ている可能性があります。次回採油のタイミングは、粒子の沈降の影響を極力抑え、油中粒子が均一な分散状態に近い状態で採油が実施できるように、対象設備の運転中、または停止直後に採油を実施されることを併せて推奨します。
報告№109-09136 報告№111-00454 | 分析№109-001160 分析№111-002099 | 111-002099 | 軸受は継続使用可能な状態にあると判断します。但し、SOAP-Tで軸受メタルやクランクメタル等の主成分である錫が検出され、軸受メタルの摩耗が確認されたことから、今後も摩耗の進行を傾向監視するため、以下の対策を推奨します。次回点検でオイルリングの点検オイルリングの摩耗により、燃焼ガスのシール性が低下し、燃料油の混入によるカルシウム添加剤の反応生成物が高濃度に見られることから、次回点検ではオイルリングの点検が必要と思われます。定期的な分析凝着摩耗の進行を監視するため、定期的に分析を実施し、摩耗の進行状況を確認することを推奨します。新油との比較による評価を示す粘度、酸価、塩基価、IRのデータは新油データを基準として評価しています。今回は当社に新油データがなかったため判断できませんでしたが、今後評価する場合は、充填用に新油を同時に分析することをご検討下さい。フェログラフィー異常摩耗の早期発見パラメータとして摩耗粒子を定量化して評価するフェログラフィーのIs値は、潤滑状態が厳しいの乗でした。摩耗粒子の形態で比較的多く観察された粒子は、潤滑状態が正常な場合に発生する摩耗粒子金属潤滑部が局部的に油膜切れを起して発生するシビア粒子金属接触が厳しく、且つ、摩擦熱が高い場合に発生する黒錆局部的に高圧・高温となる場合に発生するフリクションポリマでした。これらの摩耗粒子が観察された場合、潤滑部で発生している摩耗形態は、正常なマイルド摩耗潤滑状態がやや厳しい凝着摩耗であり、そして局部的ではあるものの高圧・高温の箇所が発生していることも分かります。フリクションポリマは、潤滑油が摺動面に押し込められ高圧状態になると同時に、圧縮熱により高温状態になった結果、基油自身が重合反応を起こし生成することが知られています。そのため、高圧高温状態の解消がなされなければ、潤滑油の劣化が進行し、粘度上昇に因る潤滑異常に進展する場合があります。電子顕微鏡・X線マイクロアナリシス観察された粒子をSEM・XMAで詳細に分析した結果、粒子には鉄、マンガンが比較的多く含まれており、成分割合から粒子は主にシリンダ摺動面やオイルリングから発生していると推定できました。Iカップリング発光分光分析供試の潤滑油を分析した結果、検出された金属元素は、SOAP-Tの結果表に示すように、鉄、鉛、銅、錫、リン、亜鉛、カルシウム、バリウム、アルミニウム、ナトリウム、マグネシウム、ホウ素でした。検出されたこれらの金属元素から発生箇所を推定すると鉄、鉛、銅、アンチモン、錫・エンジン部品リン、亜鉛、カルシウム、マグネシウム、ホウ素・オイル添加剤バリウム、アルミニウム、ナトリウム・外部混入異物であると思われます。このうち、機械部品が摩耗したと思われる元素はのグループです。銅を使用した箇所の摩耗・溶出SOAP-Tで銅がppm検出されました。銅の影響については、別紙鉛および銅を使用した箇所の摩耗・溶出を御覧ください。カルシウムなどの析出SOAP-Tでカルシウムが検出されました。この影響については、別紙カルシウムなどの析出をご覧ください。計数汚染度計数汚染度はNAS級以上と汚染されていました。フィルタ表面の異物観察で金属片、すす、鉄錆、砂等が観察されたことから、汚染度が高い要因は、摩耗とエンジンオイルの反応生成物、そして外部混入異物の影響と思われます。粒度分布粒度分布は.～.μmの範囲にあり、.μmにピークが確認されました。μm以下の粒子が多いことから、燃焼して発生したすす等であることが分かります。水分、IRは良好でした。尚、粘度、酸価、塩基価は、当社に新油データがなかったため、比較ができず評価できませんでした。
報告№109-09136 報告№110-00744 | 分析№109-001160 分析№110-003522 | 110-003522 | 潤滑油および軸受は継続使用可能な状態にあると判断します。
報告№109-09136 報告№112-00091 | 分析№109-001160 分析№112-000269 | 112-000269 | グリースは継続使用可能な状態にあると判断します。グリースのちょう度、滴点、全酸価、IRの各データは良好でした。
報告№109-09108 報告№113-00613 | 分析№109-01022 分析№113-002602 | 113-002602 | 潤滑油分析の結果、は良好な状態にあるものの、計数汚染度がNAS級、重量汚染度がmg/mlとやや高く、汚染されています。継続使用する場合には、汚染度の改善が必要と思われます。対象設備分析の結果、フェログラフィーによる摩耗粒子観察では、潤滑状態が正常な場合に発生するラビング粒子、金属接触が厳しい場合に発生するシビア粒子が比較的多く観察されました。原動機が正常な潤滑状態である場合、観察される摩耗粒子のサイズはμm未満ですが、今回観察された摩耗粒子は、サイズがμm以上μm以下の摩耗粒子であり、やや厳しい潤滑状態にあることがわかります。この潤滑状態は、正常な潤滑状態にやや厳しい潤滑状態も混在する、いわゆる混合潤滑と呼ばれる潤滑状態にあると判断します。分解点検時の確認事項対策 理由 更油および油槽内の清掃 潤滑油が汚染されていることから、油槽内は汚染されていると思われます。分解点検時には更油をする前に、油槽内を清掃し、更油する新油もNAS級程度の清浄な潤滑油を更油することを推奨します。 シリンダライナおよびピストンリングの点検 シリンダとピストン間で気密性が保たれにくくなっており、燃焼ガスが微量に漏れている可能性がありますので、シリンダライナおよびピストンリングの点検を推奨します。 分解点検後の確認事項対策 理由 初期試験を実施 分解点検後には、摩耗状態が安定するか、或いは、異常摩耗に進展するかを確認する必要があります。そのため、分解点検後ヶ月ごとに回分析を実施し、摩耗の進行状況を確認することを推奨します。 各項目評価EMBEDExcel.Sheet.分析方法および分析項目劣化モｰド 分析項目 分析方法 物理的性状 粘度 JISK：潤滑油の動粘度を測定する 酸価 JISK：潤滑油の酸成分の量を測定する 塩基価 JISK：潤滑油の塩基成分の量を測定する 有機物/有機化合物 赤外線吸収スペクトル法：潤滑油が酸化することにより発生するカルボン酸、または未使用の潤滑油との比較により酸化防止剤の残存を測定する 汚染 水分 JISK：潤滑油中の水分濃度を測定する 汚染粒子数 NAS：潤滑油中の汚染粒子数粒子径を測定する 重量汚染度 JISB：潤滑油中の汚染物重量を測定する 粒度分布 油中粒子の粒子径の分布を確認する 汚染状態 光学顕微鏡観察：潤滑油中の汚染物の種類、形状、大きさを観察する 摩耗 フェログラフィー フｪログラフｨｰ法：摩耗粒子の濃度形態大きさ材質色等を測定することにより、潤滑部の摩耗状態を評価する 油中金属濃度 SOAP-T：潤滑油中の金属の組成と含有量を測定することにより、潤滑部の摩耗状態等を評価する SEM 走査型電子顕微鏡による摩耗粒子を観察する XMA X線マイクロアナリシスによる摩耗粒子の組成分析を確認する 分析結果物理的性状潤滑は、全て管理基準内にあることが確認されたことから、継続使用可能と判断します。粘度粘度変化率が-％であり管理限界値の±％以内であったことから、粘度は良好の範囲にあると判断します。酸価はmgKOH/gと新油値のmgKOH/gに比較して高いものの、塩基価の値も低下しておらず、さらに有機物・有機化合物の結果で油劣化の兆候を示すカルボン酸の吸収が確認されていないことから、良好の範囲にあると判断します。塩基価はmgKOH/gと管理限界値のmgKOH/g以上であることから、良好の範囲にあると判断します。有機物・有機化合物赤外線吸収スペクトル法により使用油を分析した結果、得られたスペクトルには油劣化の兆候を示すカルボン酸の吸収が確認されなかったことから良好と判断します。IRチｬｰト使用油の基油が酸化劣化すると、スラッジの代表であるカルボン酸の吸収ピークがcm-付近に見られるようになります。このことから、使用油が酸化劣化しているか否かは、IRチャートのcm-付近に吸収ピークが存在するか否かで、定性的に判断できます。つまり、cm-付近に吸収ピークが確認されなければ、基油は酸化劣化していないと判断して良いことになります。cm-付近：カルボン酸cm-付近：酸化防止剤～cm-：指紋領域汚染度は高い値です。フィルタ残渣で金属片、鉄錆、砂、燃焼時に発生したすす等が観察されたことから、汚染度が高い要因は、摩耗とすす、そして外部混入異物の影響と思われます。水分値水分は.ppmであり管理限界値の以下であったことから、良好の範囲にあると判断します。計数汚染度計数汚染度はNAS級であり、汚染されています。重量汚染度はmg/mlであり、汚染されています。粒度分布粒度分布の中心粒径が個数分布で.μm、体積分布で.μmと極めて小径であることから、燃焼時に発生したすすが汚染物の主体であると推定されます。摩耗は総合的に判断した結果、やや厳しい状態にあると考えられます。フェログラフィー・フェログラフィー【定量分析：Is値】Is値は異常摩耗の早期発見パラメータのつで、摩耗粒子を定量化するために用います。今回のIs値はの乗とやや高い値です。・フェログラフィー【定性分析：摩耗粒子および摩耗形態観察】分析結果から比較的多く観察された粒子は、以下の通りです。正常な摩耗粒子・潤滑状態が正常なマイルド摩耗により発生。シビア粒子・潤滑状態がやや厳しい凝着摩耗により発生。極微小領域で油膜切れが発生したことを示します。観察された摩耗粒子の中でもシビア粒子は、将来的な摩耗の進行に繋がる可能性を示唆しているため、傾向監視が必要と思われます。シビア粒子は、凝着摩耗に分類されます。これらの摩耗粒子は、摺動面で凝着、破断を繰り返し、この過程で生じる移着粒子が成長して摩耗粒子となります。そのため、摺動面では局部的に油膜切れが発生していることを示しています。この状態が継続した場合、摩耗粒子のサイズは徐々に大型化していき、最終的には軸受の損傷に至る場合があります。SEM・XMA観察された粒子を電子顕微鏡・X線マイクロアナリシスで詳細に分析した結果、粒子には鉄、クロム、マンガン、ニッケルが比較的多く含まれており、成分割合から粒子は主にシリンダライナやカム・カムローラ等から発生していると推定されます。SOAP-T＜SOAP-Tの特徴＞SOAP-Tの特徴は、油中金属濃度で金属イオンまたは固形分と固形分を分類し、つのデータを合計することで油中金属濃度を把握することが出来ます。固形分の増加が潤滑状態のパラメータであり、数値が増加した場合に異常を確認することが出来ます。項目 金属イオン+固形分 固形分 SOAP-T .μm未満 .μm以上 SOAP μm以下 --- 図SOAP-TおよびSOAPの検出感度SOAP-Tの結果、摩耗により発生する鉄が図bに示すように、金属イオン+固形分濃度の方が高いことから、小型の粒子が多いことが分かります。鉄を主成分とした部品、例えばシリンダライナやピストンリング等が摩耗していると推定されます。観察された摩耗粒子はμm以下の摩耗粒子が支配的であるものの、カルシウムの固形分が微量に検出されています。カルシウムの固形分が検出される要因は、シリンダとピストン間で気密性が保たれにくくなっており、燃焼ガスが微量に漏れて、燃焼ガス中に含まれている硫黄分と潤滑油中の添加剤であるカルシウムが反応して微小サイズの硫酸カルシウム、いわゆる石膏が生成されます。この石膏が多くなると、クランクメタルやクランクピンメタル摺動面に噛み込み摩耗が進行する恐れがあります。さらにメタルの主成分である錫がppm、鉛が.ppm、銅がppm検出さたことから、コンロッドメタル、クランクメタルが局所的に摩耗していると推定されます。ディーゼルエンジンのメタルは、別紙コンロッドメタル・クランクメタルの摩耗に示すように、積層構造になっており、一般的に最表面はホワイトメタル層が存在し、その下にニッケル層、さらにその下には銅と鉛の合金であるケルメット層が存在します。今回、ケルメット層の銅、鉛が検出されたことから、ホワイトメタルの一部が摩耗により消失し、その下にあるケルメット層の摩耗が発生している可能性があります。継続使用していた場合、摩耗が進行し異常摩耗に進展することを防止するため、傾向分析による摩耗推移の監視が有用です。
報告№107-4543 報告№107-4543 | 分析№107-02124 分析№107-02124 | 107-02124 | トライボ診断の結果、粘度、泡立ち試験を除く項目は良好でした。粘度はmm/sと新油値mm/sに比較して、粘度変化率は-％で、当社推奨の管理限界値である±％以内にあるものの、低下していることが確認されました。今後、粘度の低下により油膜切れが発生し、金属接触が発生することが懸念されるため、更油を実施することを推奨します。泡立ち試験の結果は、一般的には消泡性能が低くいと判断できる値の-ですが、新油値の-と同レベルにあったため、良好と判断します。摩耗粒子の形態観察で外部から混入したと思われる鉄錆が観察されたものの、潤滑状態指数は、の乗と濾過設備のない機器であれば正常な潤滑状態にあると判断できる状況でした。但し、潤滑油の摩耗粒子はフィルタに捕捉され、異常な摩耗状態が発生したとしても正常な潤滑状態にあると誤認してしまう可能性があります。フィルタの捕捉の影響による誤認を避けるため、今後の診断に当たっては、これまでの採油箇所に加え、フィルタの捕捉物も分析し、その結果から潤滑状態を評価することを推奨します。尚、フィルタ捕捉物の分析を実施する際には、フィルタ流量、フィルタ使用時間、主機稼働時間などの追加情報が必要です。粘度が当社推奨の管理限界値内にあるものの、低下していました。泡立ち試験の結果、消泡性能が低いと判断できる値であるものの、新油と同レベルにありました。粘度は当社推奨の管理限界値内にあるものの、低下していました。粘度はmm/sと新油値mm/sに比較して、粘度変化率は-％で、当社推奨の管理限界値である±％以内にあるものの、低下していました。粘度は.mm/sでした。粘度は.mm/sでした。粘度指数はでした。粘度指数はでした。泡立ち試験は-でした。泡立ち試験は-と新油と同レベルにあり、消泡性能が新油と同レベルにあることが確認されました。水分は良好。水分はppmと当社推奨の管理限界値の以下であり、良好と判断します。全酸価は良好。全酸価はmgKOH/gと新油値mgKOH/g以内であり、良好と判断します。機器の潤滑状態精密な濾過設備がない機器であれば、潤滑状態指数は正常の範囲にあると判断します。潤滑状態指数は正常の範囲にあると判断します。異常摩耗の早期発見パラメータである潤滑状態指数がの乗と、精密な濾過設備がない機器であれば、潤滑状態指数は正常の範囲にあると判断します。
報告№109-09136 報告№110-00777 | 分析№109-001160 分析№110-003730 | 110-003730 | Iカップリング発光分光分析供試のタービン油をSOAP／D－SOAPで分析した結果、銅、錫、リン、亜鉛、カルシウム、ケイ素、ナトリウムが検出されました。これらの検出された金属元素から発生箇所を推定すると銅、錫・軸受等リン、亜鉛・オイル添加剤カルシウム、ケイ素、ナトリウム・外部混入異物であると思われます。このうち、機械部品が摩耗したと思われる元素はのグループです。SOAPの結果で添加剤成分として含まれているリンと亜鉛が検出されましたが、使用油であるJOMOタービンにはこれらの添加剤が含まれていません。これらのことから、異種油の混入、または油名の誤りなどが考えられます。フェログラフィー異常摩耗の早期発見パラメータとして摩耗粒子を定量化して評価するフェログラフィーのIs値は、前回ののマイナス乗からマイナス乗に上昇しているものの、いずれも良好の範囲にありました。しかし、摩耗粒子の形態で比較的多く観察された粒子は、潤滑状態が正常な場合に発生する摩耗粒子、金属潤滑部が局部的に油膜切れを起して発生する銅系シビア粒子でした。このような摩耗粒子が観察された場合には、潤滑部で発生している摩耗は正常なマイルド摩耗とやや厳しい摩耗による凝着摩耗であることが分かります。前回に比較して計数汚染度はNAS級からNAS級にランク増加し、当社推奨の管理限界値に到達していました。フィルタ表面の異物観察で銅合金、鉄錆等が観察されたことから、汚染度が高い要因は、摩耗と外部混入異物の影響と思われます。前回同様に粘度、水分、全酸価、IRの各データは良好でした。軸受および潤滑油は継続使用可能な状態にあると判断します。但し、油中の汚染度が高く、且つ、銅系シビア粒子が観察されており、今後これらの摩耗粒子などの汚染粒子が軸受摺動面に噛み込み摩耗が進行することが懸念されるため、可能であれば濾過の実施を推奨します。濾過が実施出来ない場合は、ヶ月後に摩耗試験を実施し、汚染度および摩耗の進行状況確認することを併せて推奨します。なお、使用油ではない異種油の添加剤成分と思われるリンと亜鉛が検出されています。この影響を分析により監視するとともに、異種油の混入、或いは、油名が間違っていないか確認をお願いいたします。
報告№109-09094 報告№110-00147 | 分析№109-000872 分析№110-000528 | 110-000528 | は良好と判断します。尚、RBOTがminと新油値のminに比較してmin減少していました。このまま継続使用した場合、この減少傾向から限界値に到達するのは、別紙図RBOTの減少傾向に示すように年月と推定されました。残りの継続使用期間は、約年ヶ月であると予測されます。潤滑油は継続使用可能な状態にあると判断します。≪状態監視とパラメータ≫分析の目的および各分析のパラメータは以下の通りです。特性低下目的：油の分析結果から、や劣化傾向ならびに添加剤の消耗程度、残存寿命などを確認する。粘度JISK全酸価JISK赤外線吸収スペクトルJISK酸化安定度試験JISK汚染目的：油の分析結果から、砂塵あるいは水・異種油などによるや、異物混入の有無を確認する。水分JISK計数汚染度JISB重量汚染度JISB光学顕微鏡観察摩耗目的：油中の摩耗粒子を分析する事により、回転・摺動部の潤滑状態、摩耗劣化の程度、余寿命などを解析する。摩耗診断電子顕微鏡観察JISKX線マイクロアナリシス油中金属濃度）JISK≪分析結果≫特性低下粘度：良好粘度値mm/sの新油値mm/sに対する変化率は+％であり、当社推奨の管理限界値±％以内に留まっています。全酸価：良好全酸価.mgKOH/gは新油値の.mgKOH/g以内にあることから問題は無いと判断します。赤外線吸収スペクトル：良好酸化安定度試験：良好酸化安定度試験の結果、数値minは当社推奨の管理限界値min以上に留まっており、現時点での使用は可能と判断します。汚染水分：良好水分値.は当社推奨の管理限界値以内に留まっています。計数汚染度：今回は実施していません。重量汚染度：今回は実施していません。光学顕微鏡観察：今回は実施していません。摩耗摩耗診断電子顕微鏡観察・X線マイクロアナリシス：今回は実施していません。油中金属濃度：今回は実施していません。
報告№109-09136 報告№111-00053 | 分析№109-001160 分析№111-000245 | 111-000245 | 更油からの使用時間をもとに潤滑油の余寿命を評価したところ、潤滑油は次回定検まで使用可能と判断できました。次回定検時に更油を実施しない場合は、酸化安定度を知るための分析を実施し、余寿命を確認することを推奨します。酸化安定度はminであり、当社推奨の管理限界値のmin以上であることから、良好と判断します。
報告№107-4545 報告№109-09156 | 分析№107-02185 分析№109-001313 | 109-001313 | トライボ診断の結果、全てのデータが良好であることから、この油は継続使用可能と判断します。は良好と判断します。粘度は良好。粘度は.mm/sと新油値mm/sに比較して、粘度変化率は-.％で、当社推奨の管理限界値である±％以内にあり、良好と判断します。粘度はmm/sとなっています。粘度はmm/sとなっています。粘度指数はとなっています。粘度指数はとなっています。水分は良好。水分は.ppmと当社推奨の管理限界値の以下であり、良好と判断します。全酸価は良好。全酸価は.mgKOH/gと新油値.mgKOH/gに比較して高いものの、IRの結果で油劣化の兆候を示すカルボン酸の吸収が確認されていないことから、良好と判断します。
報告№106-6023 報告№106-8005 | 分析№106-00388 分析№106-00648 | 106-00648 | 油圧ポンプで動作不良が発生した。油圧ポンプで動作不良が発生した油の性状および汚染度を確認する。本サンプルの採油は、停止後時間以上経過していますが、採油を実施した油圧配管からリリーフ弁を緩めて直接採油実施したため、運転中と同様と判断し、分析を実施しました。分析の結果、水分、全酸価、計数汚染度の各データは良好の範囲にありました。
報告№108-0227 報告№110-00737 | 分析№108-01664 分析№110-003462 | 110-003462 | 前回に比較してSOAP／D－SOAPの結果で、鉄濃度に変化はなく、異常摩耗の早期発見パラメータであるフェログラフィーのIs値がのマイナス乗と良好でした。前回に比較して計数汚染度はNAS級から等級に変化はなく、良好でした。分析結果は良好と判断します。計数汚染度計数汚染度はNAS級と当社推奨の管理限界値のNAS級以内にあり、良好と判断します。重量汚染度はmg/mlでした。機器の潤滑状態機器の潤滑状態は正常と判断します。SOAPSOAPの結果、油の添加剤成分であるリンが検出されました。D－SOAPD－SOAPの結果、摩耗により発生する鉄が検出されていないことから、良好と判断します。フェログラフィー異常摩耗の早期発見パラメータであるフェログラフィーのIs値がのマイナス乗と良好の範囲にあることから、潤滑状態は正常と判断します。軸受は継続使用可能な状態にあると判断します。
報告№109-09448 報告№109-09448 | 分析№109-002851 分析№109-002851 | 109-002851 | 摩耗状態異常摩耗の早期発見パラメータであるフェログラフィーのIs値は、潤滑状態が良好な状態にあることを示すの乗であり、点検を要する摩耗粒子が観察されておらず、現在のところ継続使用は可能な状態にあると判断できます。この状態で検出された油中金属は、その多くが鉄であり、これらは摩耗粒子の観察結果から疲労摩耗であることが分かりました。疲労摩耗は、スパイラルベベルギヤの歯面で発生していると推定されますが、発生箇所が歯面の微小領域であることから、現在のところ、継続使用は可能と判断できます。バックラッシ減速機の構造から、最も負荷が大きく、摩耗が進行しやすい箇所をスパイラルベベルギヤとスパイラルベベルピニオンと推定し、この部分のバックラッシを求めました。提供していただいた図面には歯幅が記載されておらず、また、更油後の稼働時間も不明であったため、歯幅mmと、更油後の稼働時間を時間と仮定してバックラッシを計算しました。その結果、減速機のギヤ歯面に摩耗が集中していたと仮定した場合、バックラッシの増加は初期値からμm増加したと推定されました。バックラッシ増加分の上限値はメーカにより差異はあるものの、当社が推奨するバックラッシは一般に推奨されるμmを目安にしており、今回のデータはこの値に比較して十分に小さい値であることがわかります。汚染度計数汚染度がNAS級とやや汚染されていました。汚染度が高い要因は、摩耗によるものと思われます。を示す粘度、水分、全酸価、IRの各データは良好でした。結論ゲート機器の潤滑箇所の摩耗診断分析結果から摩耗が発生している箇所はギヤ歯面であり、摩耗形態は疲労摩耗であることが分かりました。この摩耗形態は、ギヤ歯面に荷重が繰り返しかかることにより、歯面の表面下で材料が疲労して剥離します。歯面に加わる荷重が過大である場合、観察される摩耗粒子は今回より大きな粒子が発生します。分析結果から推定されたバックラッシの増加分はμmでしたが、このバックラッシは、一対の歯車の噛み合いを円滑にするための、ピッチ円周上での歯面間の遊びです。この値が過大になると振動や騒音の原因となるため、ギヤの摩耗状態を判断するためには重要なパラメータです。今回観察された摩耗粒子は、μmサイズの微小な粒子が支配的であることから、バックラッシの値は小さいと判断できます。バックラッシの計算時に仮定した稼働時間や歯幅などの数値が正確であれば、本減速機は継続使用可能と判断できます。整備の必要な箇所の検討整備が必要な箇所は、本分析結果から確認されませんでした。しかし、分析結果から僅かではありますがギヤの摩耗が進行していることが確認されていますので、今後は定期的に潤滑油分析を実施し、その結果から摩耗の進行状況を確認することにより、整備の必要の有無を監視する方法が有用と思われます。潤滑油の劣化度診断一般的に潤滑油が劣化した場合、油の外観は黒褐色になり、粘度や全酸価が上昇しスラッジ等が発生します。また、その過程では劣化の兆候を示すカルボン酸の吸収がIRで確認できます。今回のは、全てのデータが良好の範囲にあり、潤滑油の劣化は確認されなかったことから、継続使用可能であり、交換の必要はないと判断します。潤滑管理の方法現在の潤滑油は年使用していますが、年間使用したにもかかわらず劣化が確認されなかったことから、本設備の潤滑油は少なくても更油後年間は使用できることが分かりました。潤滑油の交換時期の判断は、今回の分析だけでは予測することは困難ですが、定期的に分析を実施し、その結果の傾向から劣化の進行状況を確認することで容易に可能になります。現在のところ潤滑部は継続使用可能な状態にあると思われますが、今後は疲労摩耗が進行する場合がありますので、定期的に分析を実施し、摩耗の進行状況を確認されることを推奨します。次回分析の時期を理論的に求めたところ、最短で約時間となります。この時間は、油中汚染物が均一になるために必要とする時間であり、この時間を経過すれば、再分析の結果から状態の傾向を確認することが可能となりますので、これを参考に次回分析時期を検討されることを推奨します。尚、定期的な分析を実施する際には、に関する分析項目の実施を推奨します。今回の分析結果からは、油劣化の進行は確認されていませんが、定期的な分析により潤滑油の交換時期を管理することが可能となります。は良好と判断します。粘度粘度は.mm/sと新油値.mm/sに比較して、粘度変化率は+％で、当社推奨の管理限界値である±％以内にあり、良好と判断します。水分は.ppmと当社推奨の管理限界値の以下にあり、良好と判断します。全酸価全酸価は.mgKOH/gと新油値.mgKOH/g以内にあり、良好と判断します。IRIRの結果、油劣化の兆候を示すカルボン酸の吸収が確認されていないことから、良好と判断します。計数汚染度はやや高い値でした。計数汚染度計数汚染度はNAS級と当社推奨の管理限界値のNAS級以内にあるものの、やや高い値でした。重量汚染度は.mg/mlでした。機器の潤滑状態摩耗粒子の形態観察の結果、疲労摩耗粒子、局部的に高圧・高温となる場合に発生するフリクションポリマが比較的多く観察されました。SOAPによる油中金属濃度SOAPによる油中金属濃度の結果、ニッケル、油の添加剤成分であるリン、外部から混入したと思われるナトリウムが検出されました。SOAPによる油中金属濃度SOAPによる油中金属濃度の結果、鉄、外部から混入したと思われるカルシウム、ナトリウムが検出されました。摩耗粒子診断異常摩耗の早期発見パラメータであるIs値がの乗と良好の範囲にあるものの、摩耗粒子の形態観察の結果、疲労摩耗粒子、局部的に高圧・高温となる場合に発生するフリクションポリマが比較的多く観察されました。
報告№107-8000 報告№107-8000 | 分析№107-00407 分析№107-00407 | 107-00407 | トライボ診断の結果、泡立ち試験を除く項目は良好でした。泡立ち試験の結果は、-でした。これは、今回の採油量が少なく分析に必要な油量が確保できなかったため参考値ですが、新油値が-であり、使用油の結果は、これと同レベルにあることから消泡性能は、新油と比較して大きな変化はなかったと考えられました。一方、摩耗粒子の形態観察の結果でギヤ歯面の疲労摩耗で発生したと推定されるμmサイズの摩耗粒子が散見されました。ギヤボックスの油系統にはインラインフィルタとオフラインフィルタがあり、μmサイズ以上の粒子の大部分は捕捉されていると考えられます。それにもかかわらず、μmの摩耗粒子が確認されており、ギヤ歯面ではやや厳しい潤滑状態が発生している可能性があると思われました。油中摩耗粒子は、インラインフィルタやオフラインフィルタに捕捉され、異常な摩耗状態が発生したとしても正常な潤滑状態にあると誤認してしまう可能性が考えられます。これを避けるため、今後の診断に当たっては、これまでの採油箇所に加え、インラインフィルタやオフラインフィルタの捕捉物も分析し、その結果から潤滑状態を評価することを推奨します。尚、フィルタ捕捉物の分析を実施する際には、フィルタ流量、フィルタ使用時間などの追加情報が必要です。是非ご提供下さい。泡立ち試験の結果、採油量が少なく、泡立ち試験に必要な油量が確保できなかったため、参考値と考える必要があるものの、新油と同レベルにありました。粘度は良好。粘度は.mm/sと新油値.mm/sに比較して、粘度変化率は-％で、当社推奨の管理限界値である±％以内にあり、良好と判断する。粘度はmm/sでした。粘度はmm/sでした。粘度指数はでした。粘度指数はでした。泡立ち試験は-でした。泡立ち試験は-と新油と同レベルにあり、消泡性能が新油と同レベルにあることが確認されました。尚、試料油量が少量であったため、参考値として下さい。水分は良好。水分はppmと当社推奨の管理限界値の以下であり、良好と判断する。全酸価は良好。全酸価は.mgKOH/gと新油値.mgKOH/g以下にあり、良好と判断する。機器の潤滑状態摩耗粒子の形態観察の結果、ギヤ歯面の疲労摩耗により発生したと推定されるμmサイズの摩耗粒子が観察されました。μmサイズの疲労摩耗粒子が観察されました。異常摩耗の早期発見パラメータである潤滑状態指数がのマイナス乗と正常な範囲にあるものの、摩耗粒子の形態観察の結果でギヤ歯面の疲労摩耗により発生したμmサイズの摩耗粒子が観察されました。
報告№103-6092 | 分析№103-01781 | 103-01781 | 濾過前の試料油を分析した結果、軸受摺動面で厳しい金属接触が発生していることが確認されました。直ちに異常ではないものの、ヶ月以内に再度分析を実施し、摩耗の進行状況を確認されることを推奨します。これらのことは、計数汚染度が、前回濾過後のNAS級からNAS級にランク上昇しており、異常摩耗の早期発見パラメータであるフェログラフィーのIs値が、の乗と非常に良好の範囲にあるものの、摩耗粒子の形態観察の結果、異物の噛み込み、金属表面の微小突起により発生する切削粒子、金属接触が厳しい場合に発生するシビア粒子が多く見られ、又、D－SOAPで鉄が.から、錫が.からに各々上昇し、光学顕微鏡写真の結果、外部から混入した異物が多くみられたことから判断しました。
報告№106-6023 報告№106-0399 | 分析№106-00388 分析№106-02211 | 106-02211 | 分析の結果、摩耗はマイルドな状態であり、継続使用可能な状態にあると判断します。但し、汚染度が高く、汚染粒子が軸受摺動面に噛み込み摩耗が進行することが懸念されるため、油を清浄にされることを推奨します。これらのことは、摩耗粒子形態観察の結果、μmサイズの大型の摩耗粒子が視野に個確認されたものの、μm以下のマイルドな摩耗により発生した粒子が支配的であったことSEM・XMAの結果、μm以下の鉄を含む摩耗粒子、μmサイズの錫を多く含む摩耗粒子が観察されたことD-SOAPの結果、鉄、錫、鉛が検出されたこと計数汚染度、重量汚染度が共に高いこと以上のことから判断しました。
報告№109-09031 報告№109-09031 | 分析№109-000418 分析№109-000418 | 109-000418 | 泡立ち試験の結果は、一般的には消泡性能が低くいと判断できる値の-でしたが、新油値の-と同レベルにあったため、良好と判断します。また、を示す粘度、水分、全酸価の各データが良好の範囲にあることから、本試料油は継続使用可能です。尚、水分が新油に比較して高い値です。使用油であるAlphasynPGは、ポリグリコールベースの合成ギヤオイルであるため、水分を吸収しやすい特性があります。今後は、水分濃度の増加に注意されることを推奨します。機器の潤滑状態潤滑状態指数はの乗と濾過設備のない機器であれば正常な潤滑状態にあると判断できますが、ギヤボックスの油系統にはインラインフィルタとオフラインフィルタがあり、粒子の大部分は捕捉され、異常な摩耗状態が発生したとしても正常な潤滑状態にあると誤認してしまう可能性があります。潤滑状態の解析評価は、フィルタの濾過効率を考慮する必要がありますが、今回の試料は、解析評価に必要なメッシュサイズとポンプの吐出量が不明であるため定量的な評価を行うことができませんでした。そのため、発生した摩耗粒子の形態から解析を試みました。摩耗粒子の形態観察の結果、～μmサイズの鉄系摩耗粒子が比較的多く観察されました。観察された粒子サイズから判断する潤滑状態は、直ちに異常となる潤滑状態ではありませんが、発生した摩耗粒子痕が起点となって今後更に摩耗が進行することがあります。また、使用しているフィルタサイズによっては、μm以上の粒子がフィルタに捕捉されている可能性もあることから、可能であればヶ月後に再度分析を実施し、摩耗の進行状況を確認することを推奨します。尚、フィルタの捕捉の影響による誤認を避けるため、これまでの採油箇所に加え、インラインフィルタとオフラインフィルタの捕捉物も分析し、その結果から潤滑状態を評価することを提案します。フィルタ捕捉物の分析を実施する際には、フィルタ使用時間の情報をご提供いただけますようお願い致します。泡立ち試験の結果、消泡性能が低いと判断できる値であるものの、新油と同レベルにあると判断します。水分が新油に比較して高い値です。使用油であるAlphasynPGは、ポリグリコールベースの合成ギヤオイルであるため、水分を吸収しやすい特性があります。今後は、水分濃度の増加に注意されることを推奨します。粘度は良好。粘度は.mm/sと新油値.mm/sに比較して、粘度変化率は-.％で、当社推奨の管理限界値である±％以内にあり、良好と判断します。粘度はmm/sとなっています。粘度はmm/sとなっています。粘度指数はとなっています。粘度指数はとなっています。泡立ち試験は-となってます。泡立ち試験は-と新油と同レベルにあり、消泡性能が新油と同レベルにあると判断します。水分は新油値より高い値となっています。水分はと新油値より高い値となっています。全酸価は良好。全酸価は.mgKOH/gと新油値.mgKOH/gに比較して高いものの、IRの結果で油劣化の兆候を示すカルボン酸の吸収が確認されていないことから、良好と判断します。機器の潤滑状態摩耗粒子の形態観察の結果、ギヤ歯面の摩耗で発生したと推定される～μmサイズの摩耗粒子が観察されています。～μmサイズの摩耗粒子が観察されています。異常摩耗の早期発見パラメータである潤滑状態指数がの乗と正常の範囲にあるものの、摩耗粒子の形態観察の結果、ギヤ歯面の摩耗で発生したと推定される～μmサイズの摩耗粒子が観察されています。
報告№109-09136 報告№113-00356 | 分析№109-001160 分析№113-001402 | 113-001402_date131121 | 分析の結果、潤滑油の劣化はなく、汚染度は良好な範囲にあることから、継続使用可能と判断します。軸受は継続使用可能な状態にあると判断します。但し、将来的な摩耗進行の有無を確認するためにも傾向監視を継続することが有効です。定期的な分析今後懸念される軸受メタルの摩耗の進行を監視するため、定期的に分析を実施することを推奨します。は、フェログラフィーおよびSOAP/D-SOAPの結果から総合的に判断した結果、継続使用は可能ですが、今後の機器の機能を確認するためにも傾向管理が有用と考えます。フェログラフィー【定量分析：Is値】Is値は異常摩耗の早期発見パラメータのつで、摩耗程度を定量化するために用います。今回のIs値はの乗と、やや高い値でした。フェログラフィー【定性分析：摩耗粒子および摩耗形態観察】分析結果から観察された代表的な粒子は、以下の通りでした。正常な摩耗粒子・潤滑状態が正常なマイルド摩耗により発生。Iカップリング発光分光分析【SOAP/D-SOAP】【SOAP-T】検出された金属元素から発生箇所を推定すると、以下の通りでした。鉄、銅、アンチモン、錫、亜鉛・軸受等リン・添加剤カルシウム、ケイ素、ナトリウム・外部混入異物スラスト軸受の摩耗SOAP/D-SOAPでスラスト軸受の主成分である錫が検出されました。SOAPの結果で得られている錫濃度ppmと油量Lから軸受メタルの摩耗深さを計算しました。当社の経験からメタル面積の約分の程度が摩耗したと仮定し計算した結果、メタル表面の平均的な摩耗深さはμmとなりました。一般的なメタルの表面粗さのsの％程度摩耗していると考えられます。計数汚染度はNAS級と、良好でした。粘度、水分、全酸価、IRの各データは良好でした。
報告№108-7004 報告№108-7004 | 分析№108-00443 分析№108-00443 | 108-00443 | ガスタービンの潤滑は、始動時にドライブギヤを使用し、その後の稼働中はベアリングのみに行われるのが一般的な構造で、本設備は、構造に関する事前情報が不足していたため、潤滑状態の評価は、一般的なガスタービンの構造を前提として稼動時間の多いベアリングを中心に行いました。分析の結果、摩耗粒子の形態観察で金属接触が厳しい場合に発生するシビア粒子がやや多く観察されたことから、汚染度が高い要因は、軸受の摩耗によるものと考えられました。今後、更に摩耗が進行し、転がり軸受の寿命の指標となるフレーキングに進展することが懸念されました。進展の速度を知るには、傾向監視が必要で、それには回転数などいくつかのパラメータが必要となります。今回、ガスタービンの回転数が不明であったため、次回を想定するのに必要な回転数をrpmと仮定して次回採油周期を理論計算しました。その結果、潤滑油中の摩耗粒子は、今回の採油から時間以上経過していれば飽和することが分かり、計算で求めた理論時間以上経過して再分析することで摩耗状況の進行が分かります。計算は、仮定を前提としておりますので、再分析の必要性はパラメータとなるデータを詳細に検討する必要がありますので、当社担当にご相談下さい。【】は良好と判断します。粘度は良好と判断します。粘度は.mm/sと新油値.mm/sに比較して、粘度変化率は+％で、当社推奨の管理限界値である±％以内にあり、良好と判断します。水分は良好と判断します。水分はと当社推奨の管理限界値の以下であり、良好と判断します。全酸価は良好と判断します。全酸価は.mgKOH/gと新油値.mgKOH/gに比較して高いものの、IRの結果、油劣化の兆候を示すカルボン酸の吸収が確認されていないことから、良好と判断します。IRの結果、良好と判断します。IRの結果、油劣化の兆候を示すカルボン酸の吸収が確認されていないことから、良好と判断します。RBOTは新油との比較が必要です。RBOTはminでした。当社に新油データがないため判定することができませんでした。新油との比較が必要ですので、現在使用している保有の新油をご提供下さい。【】は良好と判断します。計数汚染度は良好と判断します。計数汚染度はNAS級と当社推奨の管理限界値のNAS級以内であり、良好と判断します。重量汚染度は良好と判断します。重量汚染度は.mg/mlと当社推奨の管理限界値のmg/ml以内であり、良好と判断します。粒度分布は以下の通りでした。粒度分布は油中粒子濃度が低く、適正な散乱強度がえられず正確な測定ができませんでした。【機器の潤滑状態】摩耗粒子の形態観察の結果、金属接触が厳しい場合に発生するシビア粒子がやや多く観察されました。SOAPによる油中金属濃度の結果、良好です。SOAPによる油中金属濃度の結果、ニッケル、油の添加剤成分であるリンが検出されました。SOAPによる油中金属濃度の結果、良好です。SOAPによる油中金属濃度の結果、鉄、鉛、錫、外部から混入したと思われるカルシウム、アルミニウム、ナトリウムが検出されました。フェログラフィーの結果、金属接触が厳しい場合に発生するシビア粒子がやや多く観察されました。異常摩耗の早期発見パラメータであるフェログラフィーのIs値がのマイナス乗と良好の範囲にあるものの、摩耗粒子の形態観察の結果、金属接触が厳しい場合に発生するシビア粒子がやや多く観察されました。
報告№109-09136 報告№114-00269 | 分析№109-001160 分析№114-000992 | 114-000992 | 分析の結果、は良好の範囲にあるものの、計数汚染度はNAS級とやや高い値となっています。油中の汚染物が潤滑部に噛み込み摩耗が進行することも考えられるため、以下の対策を推奨します。濾過油の汚染度が高いことから、摩耗粒子や異物等の夾雑物が潤滑部に噛み込むことによる摩耗の進行が懸念されるため、可能であれば濾過を推奨します。分析結果粘度、水分、酸価、IRの各データは良好です。計数汚染度はNAS級と当社推奨の管理限界値以下であるものの、やや高い値となっています。
報告№109-09501 報告№109-09501 | 分析№109-003129 分析№109-003129 | 109-003129 | 有機物・有機化合物を分析する赤外線吸収スペクトル分析の結果、検出されたピークには新グリースと異なるピークが検出されました。グリースは以下の対策が必要です。グリース名が違うか、或いは、異種グリースが混入した可能性が考えられますので、グリース名、異種グリース混入の可能性を確認する必要があります。≪状態監視とパラメータ≫分析の目的および各分析のパラメータは以下の通りです。特性低下目的：グリースの分析結果から、グリースの物理的性状や劣化傾向などを確認する。全酸価JISK赤外線吸収スペクトルJISKちょう度JISK滴点JISK摩耗目的：グリース中の摩耗粒子を分析する事により、回転・摺動部の潤滑状態、摩耗劣化の程度、余寿命などを解析する。摩耗診断電子顕微鏡観察JISKX線マイクロアナリシス油中金属濃度）JISK≪分析結果≫特性低下全酸価：良好全酸価.mgKOH/gは新油値の.mgKOH/g以内にあることから問題は無いと判断します。赤外線吸収スペクトル：良好ちょう度：良好ちょう度値と当社推奨の管理限界値であるから以内に留まっています。滴点：良好滴点はと新油値のに比較し高いものの問題は無いと判断します。摩耗摩耗診断電子顕微鏡観察・X線マイクロアナリシス：今回は実施していません。油中金属濃度：今回は実施していません。
報告№109-09136 報告№112-00189 | 分析№109-001160 分析№112-000770 | 112-000770 | 潤滑油は継続使用可能な状態にあると判断します。前回同様に、粘度、水分、酸価の各データは良好でした。分析結果は良好と判断します。粘度粘度は.mm/sと新油値mm/sに比較して、粘度変化率は-.％で、当社推奨の管理限界値である±％以内にあり、良好と判断します。水分はppmと当社推奨の管理限界値の以下であり、良好と判断します。酸価は.mgKOH/gと新油値.mgKOH/gに比較して低く、良好と判断します。
報告№109-09094 報告№109-09094 | 分析№109-000931 分析№109-000931 | 109-000931_100127 | 分析の結果、ちょう度値と新グリース値に比較して低下し、当社推奨の管理下限値であるを超えていることから、硬化していることが分かりました。硬化したグリースを使用した場合、油分の流動性がなくなり、軸受等で良好な油膜が保持されにくくなる可能性が高いため、グリースを交換されることを推奨します。≪状態監視とパラメータ≫分析の目的および各分析のパラメータは以下の通りです。特性低下目的：グリースの分析結果から、グリースの物理的性状や劣化傾向などを確認する。全酸価JISK赤外線吸収スペクトルJISKちょう度JISK滴点JISK摩耗目的：グリース中の摩耗粒子を分析する事により、回転・摺動部の潤滑状態、摩耗劣化の程度、余寿命などを解析する。摩耗診断電子顕微鏡観察JISKX線マイクロアナリシス油中金属濃度）JISK≪分析結果≫特性低下全酸価：良好全酸価mgKOH/gは新油値の.mgKOH/gに比較し高くはあるものの、有機物・有機化合物試験の結果で油劣化の兆候を示すカルボン酸の吸収が見られないことから問題は無いと判断します。赤外線吸収スペクトル：良好ちょう度：要処置ちょう度値と当社推奨の管理下限値であるを超えていました。滴点：良好滴点はと新油値のに比較し大きな変化はないことから問題は無いと判断します。摩耗摩耗診断電子顕微鏡観察・X線マイクロアナリシス：今回は実施していません。油中金属濃度：今回は実施していません。
報告№108-0135 報告№108-0135 | 分析№108-00821 分析№108-00821 | 108-00821 | トライボ診断の結果、泡立ち試験を除く項目は良好でした。泡立ち試験の結果は、-と新油値の-に比較して高い値でした。消泡性能が低下していることが確認されたことから、今後の使用時間によっては、油の酸化劣化が進行したり、ギヤ歯面およびベアリング軌道面で油膜切れが発生したりする場合があるため、消泡剤の添加による消泡性能の改善が必要になると思われます。一方、摩耗粒子の形態観察の結果、ギヤ歯面の疲労摩耗で発生したと推定されるμmサイズの摩耗粒子が観察されました。ギヤボックスの油系統にはインラインフィルタとオフラインフィルタがあり、μmサイズ以上の粒子の大部分は捕捉されていると考えられます。それにもかかわらず、μmの大型の摩耗粒子が確認されており、ギヤ歯面ではやや厳しい潤滑状態が発生している可能性があると思われました。今後さらに摩耗が進行することが懸念されるため、ヶ月以内に再度分析を実施し、摩耗の進行状況を確認することを推奨します。油中摩耗粒子は、インラインフィルタやオフラインフィルタに捕捉され、異常な摩耗状態が発生したとしても正常な潤滑状態にあると誤認してしまう可能性が考えられます。これを避けるため、今後の診断に当たっては、これまでの採油箇所に加え、インラインフィルタやオフラインフィルタの捕捉物も分析し、その結果から潤滑状態を評価することを推奨します。尚、フィルタ捕捉物の分析を実施する際には、フィルタ流量、フィルタ使用時間などの追加情報が必要です。是非ご提供下さい。泡立ち試験の結果、消泡性能が低下していることが確認されました。粘度は良好。粘度はmm/sと新油値mm/sに比較して、粘度変化率は+％で、当社推奨の管理限界値である±％以内にあり、良好と判断する。粘度はmm/sでした。粘度はmm/sでした。粘度指数はでした。粘度指数はでした。泡立ち試験は-でした。泡立ち試験は-と新油に比較して高い値でした。消泡性能が低下していることが確認されました。水分は良好。水分はppmと当社推奨の管理限界値の以下であり、良好と判断します。全酸価は良好。全酸価は.mgKOH/gと新油値.mgKOH/g以内であり、良好と判断します。機器の潤滑状態摩耗粒子の形態観察の結果、ギヤ歯面の疲労摩耗で発生したと推定されるμmサイズの摩耗粒子が観察されました。μmサイズの疲労摩耗粒子が観察されました。異常摩耗の早期発見パラメータである潤滑状態指数がの乗と正常な範囲にあるものの、摩耗粒子の形態観察の結果、ギヤ歯面の疲労摩耗で発生したと推定されるμmサイズの摩耗粒子が観察されました。
報告№103-6094 | 分析№103-01816 | 103-01816 | 分析の結果、軸受摺動面で厳しい金属接触が発生していることが確認されました。直ちに異常ではないものの、ヶ月後に再度分析を実施し、摩耗の進行状況を確認されることを推奨します。これらのことは、計数汚染度が、前回NAS級からNAS級にランク上昇したこと、異常摩耗の早期発見パラメータであるフェログラフィーのIs値が、の乗とやや高かったこと、摩耗粒子の形態観察の結果、金属接触が厳しい場合に発生するシビア粒子、摩擦熱が高い場合に発生する黒錆が多く見られたこと、又、D－SOAPで鉄が.からに上昇したこと以上の分析結果から判断しました。
報告№105-6040 | 分析№105-01343 | 105-01343 | 分析の結果、摩耗粒子形態観察で異物の噛み込みにより発生する切削粒子、金属接触が厳しい場合に発生するシビア粒子がやや多く観察されたことから、摩耗形態は、切削摩耗と凝着摩耗が混在していることが分かりました。切削摩耗は摩耗進行速度が速く注意が必要ですので、～ヶ月後に再度分析を実施し、汚染状況及び摩耗の進行状況を確認されることを推奨します。これらのことは、異常摩耗の早期発見パラメータであるフェログラフィーのIs値が.と良好の範囲にあるものの、摩耗粒子形態観察の結果、異物の噛み込みにより発生する切削粒子、金属接触が厳しい場合に発生するシビア粒子がやや多く観察されたこと以上のことから判断しました。
報告№109-09136 報告№110-00733 | 分析№109-001160 分析№110-003434 | 110-003434 | Iカップリング発光分光分析供試のタービン油をSOAP／D－SOAPで分析した結果、鉄、リン、カルシウム、ケイ素、ナトリウムが検出されました。これらの検出された金属元素から発生箇所を推定すると鉄・軸受等リン・オイル添加剤カルシウム、ケイ素、ナトリウム・外部混入異物であると思われます。このうち、機械部品が摩耗したと思われる元素はのグループです。金属添加剤の検出SOAPの結果、油の添加剤成分として含まれるリンが検出されました。使用油であるFBKタービンには、これらの添加剤は含まれていないことから、異種油が混入したか、或いは、油名が違う可能性があります。フェログラフィー異常摩耗の早期発見パラメータとして摩耗粒子を定量化して評価するフェログラフィーのIs値は、の乗とやや高いことが確認されました。摩耗粒子の形態で比較的多く観察された粒子は、潤滑状態が正常な場合に発生する摩耗粒子でした。このような摩耗粒子が観察された場合には、潤滑部で発生している摩耗は、正常なマイルド摩耗であることが分かります。計数汚染度はNAS級と当社推奨の管理限界値内にあるものの、やや高い値でした。フィルタ表面の異物観察で金属片、鉄錆等が観察されたことから、汚染度が高い要因は、摩耗と外部混入異物の影響と考えられます。全酸価、IRの各データは良好でした。潤滑油および軸受は継続使用可能な状態にあると判断します。今後も定期的に分析を実施し、摩耗の進行状況を確認することを推奨します。なお、SOAPの結果で異種油混入の可能性があることが確認されているため、異種油混入の有無および油名を再確認することを推奨します。
報告№109-09136 報告№113-00039 | 分析№109-001160 分析№113-000107 | 113-000107 | 油の劣化は確認されていないものの、汚染度が高いことから、以下の対策を推奨します。軸受は継続使用可能な状態にあると判断します。但し、将来的な摩耗進行の有無を確認するためにも傾向監視を継続することが有効です。更油および油槽内の清掃潤滑油は、比較的高い濃度になっていることが分かりました。これらの汚染は、転がり軸受の摩耗によるものと推定され、油槽内はこれらの摩耗粒子などにより汚染されていると思われます。このまま使用を継続した場合、汚染粒子により摩耗が促進する可能性があるため、更油を推奨します。尚、更油をする際には、油槽内を清掃し、更油する新油もNAS級程度になるよう推奨します。定期的な分析定期的な分析を実施することにより、データの変化から異常の兆候を早期に発見することが可能となります。今後懸念される切削摩耗、疲労摩耗の進行を監視するため、定期的に分析を実施することを推奨します。はフェログラフィーおよびSOAP-Tの結果から総合的に判断した結果、継続使用は可能ですが、今後の機器の機能を確認するためにも傾向管理が有用と考えます。フェログラフィー【定量分析：Is値】Is値は異常摩耗の早期発見パラメータのつで、摩耗程度を定量化するために用います。今回のIs値はの乗と高い値でした。フェログラフィー【定性分析：摩耗粒子および摩耗形態観察】分析結果から観察された代表的な摩耗粒子は、以下の通りでした。切削粒子・異物や金属表面の微小突起による切削摩耗により発生。疲労摩耗粒子・繰返し応力を受けて発生。鉄錆、砂等・外部から混入したと考えられます。摩耗形態の中でも切削摩耗は摩耗進行速度が速く、転がり軸受でこの摩耗形態が発生した場合には寿命が分の程度に低下することも知られており、切削摩耗により生じた軌道面の損傷が起点となって転がり軸受の寿命となるフレーキングに進展することから傾向監視による経過監視が必要です。切削摩耗の発生原因となる混入異物が残留している場合、この異物により切削摩耗が継続して発生する可能性があります。Iカップリング発光分光分析【SOAP-T】検出された金属元素から発生箇所を推定すると、以下の通りでした。鉄、鉛、銅、亜鉛・軸受等リン、モリブデン・添加剤カルシウム、バリウム、アルミニウム、ケイ素、ナトリウム、マグネシウム、ホウ素・外部混入異物亜鉛を使用した箇所の溶出・摩耗SOAP-Tの結果、亜鉛がppm検出されました。亜鉛を使用した箇所の溶出・摩耗が発生していると思われます。亜鉛メッキ等であった場合、耐食性が低下して腐食に進展することが懸念されます。計数汚染度はNAS級以上と当社推奨の管理限界値を超えていました。フィルタ表面の異物観察で粘ちょう物、金属片、砂等が観察されたことから、汚染度が高い要因は、摩耗とスラッジ、そして外部混入異物の影響と思われます。粘度、酸価、IRの各データは良好でした。水分は.ppmと当社推奨の管理限界値を僅かに超えていました。今後、水分の影響で油槽内に錆が発生し、その影響で摩耗が発生する懸念があります。
報告№109-09136 報告№110-00462 | 分析№109-001160 分析№110-002088 | 110-002088_date110308 | 金属元素と濃度の分析は、試料油を以上の高温で発光させ、その光を分光器で分光し、分光によって得られた光の強度と金属固有の波長とから元素を特定するIカップリング発光分光分析法）を用います。また摩耗状態は、SOAPにより求めた金属成分と濃度にフェログラフィー法による摩耗粒子分析とを加味して総合的に評価しますが、摩擦面の摩耗機構と摩耗状態の判断は摩耗粒子の形態と、異常摩耗の早期発見パラメータであるIs値により判断します。Iカップリング発光分光分析供試のディーゼルエンジン油を分析した結果、検出された金属元素は、油中金属元素の結果表に示すように、鉄、銅、クロム、ニッケル、錫、リン、亜鉛、カルシウム、アルミニウム、ナトリウム、マグネシウムでした。これら検出された金属元素から発生箇所を推定すると、鉄、銅、クロム、ニッケル、錫・エンジン部品リン、亜鉛、カルシウム・オイル添加剤アルミニウム、ナトリウム、マグネシウム・外部混入異物であると思われます。このうち、機械部品が摩耗したと思われる元素はのグループです。フェログラフィー摩耗粒子分析結果から観察された粒子は、潤滑状態が正常な場合に発生する摩耗粒子局部的に高圧・高温となる場合に発生するフリクションポリマ摺動面以外で発生した鉄錆等でした。トライボ診断では、鉄錆を粒子の外観を黒く見える黒色スラッジのいわゆる黒錆と、赤く見える赤色スラッジの赤錆に大別しています。金属鉄は、酸素によって酸化されて錆が生じますが、トライボ診断で外部から混入した錆と表現する場合は、摩擦面以外の配管内部や側壁などの鉄系材料で金属鉄が自然酸化して赤錆となったものが剥がれ落ちたり、何らかの衝撃力で剥離するなどして潤滑油中に混入したことを想定しています。一方、これとは別に、組成式鉄Oで表される黒色スラッジの場合は、黒錆が主として酸素不十分な高温状態で発生することから、発生源は摩擦摺動面であると判断します。潤滑状態と摩耗形態異常摩耗の早期発見パラメータとして摩耗粒子を定量化して評価するフェログラフィーのIs値は、潤滑状態が厳しいの乗となっていました。また、Is値の実数部が-とマイナスになっており、これは数μm未満の摩耗粒子が大型の粒子に比較して多く発生していることを示します。一般的に実数部がマイナスになる潤滑状態は、非常に小さな摩耗粒子が発生する正常な潤滑状態である場合と、摩擦面でフレッティングが発生している場合とに見られるものですが、本サンプルの場合は、フレッティングで発生する微細な赤錆とマイルド摩耗により発生する正常ラビング粒子の双方が確認されていることから、エンジン内部では、マイルド摩耗とフレッティング摩耗が同時に発生していることが分かりました。フレッティングとは、HYリンERLINK"http://www.weblio.jp/content/%E%E%A%E%A%A"\o"接触の意味"接触するHYリンERLINK"http://www.weblio.jp/content/%E%BA%C%E%%A"\o"二物の意味"二物体がHYリンERLINK"http://www.weblio.jp/content/%E%BE%AE%E%B%F"\o"微小の意味"微小振幅のすべりHYリンERLINK"http://www.weblio.jp/content/%E%C%AF%E%B%"\o"振動の意味"振動を行うHYリンERLINK"http://www.weblio.jp/content/%E%A%B%E%%"\o"場合の意味"場合、HYリンERLINK"http://www.weblio.jp/content/%E%%A%E%%"\o"摩耗の意味"摩耗がHYリンERLINK"http://www.weblio.jp/content/%E%B%%E%B%AD"\o"集中の意味"集中的にHYリンERLINK"http://www.weblio.jp/content/%E%A%C%E%%F%E%%C%E%%B"\o"行われるの意味"行われるHYリンERLINK"http://www.weblio.jp/content/%E%F%BE%E%B%A"\o"現象の意味"現象のことを言います。HYリンERLINK"http://www.weblio.jp/content/%E%BD%A%E%BB%%E%%A"\o"潤滑剤の意味"フレッティングで発生する微細な摩耗粒子は、潤滑剤がHYリンERLINK"http://www.weblio.jp/content/%E%%A%E%%A"\o"入りの意味"入り難いことなどのために酸化され易く、摩耗粒子サイズが微小振幅と同等HYリンERLINK"http://www.weblio.jp/content/%E%%B%E%C%"\o"酸化の意味"の酸化鉄となる特徴があります。摩耗粒子の組成電子顕微鏡写真は、フェログラムで捕捉された摩耗粒子等を詳細に観察することを目的としています。電子顕微鏡は、被写界深度が深く、また光学顕微鏡の拡大率を大きく上回る数千倍から数万倍で観察できるという利点を利用し、摩耗粒子を始めとする油中の様々な粒子の詳細観察を行う事が出来ることから、潤滑状態の解析には不可欠な分析法です。更に、電子顕微鏡で観察した粒子の材質を.％の測定精度で組成分析することが出来ることから、摩耗粒子の発生箇所の特定と潤滑状態の解析に役立ちます。フェログラムで観察された摩耗粒子をSEM・XMAで観察した結果、クロムやマンガンを含む鉄系粒子が確認されました。カルシウムなどの析出油中金属濃度をIカップリング発光分光分析法）による分析で固形分のカルシウムである反応生成物が.ppmと高濃度に検出され、また、鉄もppm検出されました。エンジンオイル中に検出されるカルシウムは、燃焼ガス中に含まれる硫黄分と中和反応して微小サイズの硫酸カルシウム、いわゆる石膏が生成されます。 ※イオン分：ディーゼルエンジンオイルにスラッジの中和剤として添加されている未反応のカルシウムイオン濃度です。※固形分：ディーゼルエンジンオイルのスラッジの中和剤であるカルシウムと、エンジンオイルに混入した燃焼ガス中に含まれている硫黄分とが中和反応して硫酸カルシウムが生成されます。カルシウム固形分とは、イオン化して添加されているカルシウム分が中和反応によって無機質の硫酸カルシウムになった時の濃度です。硫酸カルシウムの濃度が高い場合は、イオン化しているカルシウム分が沢山反応したことを示すことから、それだけ中和対象の酸が高いということが言えます。この硫酸カルシウムは、モース硬度がとコンロッドメタルやクランクメタルの主成分である錫や鉛の～よりも硬く、サイズが数μmから数十μmになることもあります。これらが軸受の油膜に混入した場合、潤滑面では摩耗形態の中で摩耗速度が最も速い切削摩耗が発生し、メタルは短期間で摩耗することが判明しています。本試料の場合は、この硫酸カルシウム濃度が高く、オイルリングの摩耗と推定される鉄も検出されており、さらにメタル主成分の錫が検出されたことから、以下のことが推定されます。オイルリングの摩耗の影響で燃焼ガスがエンジンオイルに混入する割合が増加し、燃焼ガス中の硫黄分とエンジンオイル中のカルシウムによる中和反応で生じる硫酸カルシウム量が増加することによって、メタル摺動面にそれらが噛み込む確率も増し、その結果、メタルの切削摩耗が生じた可能性があります。銅を使用した箇所の溶出・摩耗油中金属元素の結果表に示すように、銅がppm検出されました。汚染度計数汚染度計数汚染度はNAS級以上と汚染されていました。フィルタ表面の異物観察で金属片、鉄錆、すす等が観察されたことから、汚染度が高い要因は、摩耗粒子、すす、そして外部混入異物の影響と思われます。粒度分布ディーゼルエンジンの潤滑油は、油中に混入しているすすの影響により作動油やタービン油で行っている計数汚染度法による分析が活用しにくいため粒度分布測定を行います。ディーゼルエンジン内部の潤滑摺動部から発生する摩耗粒子は、一般に、健全な潤滑状態であればμm以下と非常に小さなサイズですが、潤滑異常が生じた場合は油膜が破断し数μm以上の大型の摩耗粒子が発生することが分かっています。そのため、潤滑油中の粒子の分布状態を測定し、その結果から潤滑異常を早期に検出するとともに、クランクメタルやコンロッドメタルなどの軸受損傷を未然に予防する技術とし活用するものです。本試料油の粒度分布は.～μmの範囲にあり、.μmにピークが確認されました。分析結果から潤滑異常の発生はないことが確認されました。水分はppmと当社推奨の管理限界値を超えていました。今後、水分の影響でエンジン内部に錆が発生し、その影響で摩耗が発生する懸念があります。IR潤滑油は、多様な分子量をもつ炭化水素からなる基油及び添加剤とで構成されています。赤外線吸収スペクトル法は、潤滑油中の反応基に応じた赤外線領域の吸収波長の変化から基油の劣化兆候や添加剤の減少、或いは異種潤滑油の混入、更には水分混入などを知る分析手法です。一例として、図と図に基油の劣化初期に発生する有機化合物のカルボン酸を指標に劣化の評価をした例を示します。この例では、劣化のパラメータとしたカルボン酸がcm-付近に認められたことから、潤滑油が劣化し始めたことが確認できます。 なお、本試料油では、油劣化の兆候を示すカルボン酸は確認されていないことから、良好と判断します。対象設備は継続使用可能な状態にあるものの、摩耗が進行することが懸念されるため、以下の対策が必要です。次回点検でオイルリングの点検エンジンオイルの添加剤であるカルシウムが、反応生成物として高濃度に検出されていることから、オイルリングが摩耗し燃焼ガスや未燃焼ガスがエンジンオイルに混入した可能性が高いと推定されます。次回の点検ではオイルリングの摩耗状態の点検を推奨します。更油或いは部分更油による水分濃度の調整水分の影響により金属表面で腐食摩耗が発生し、発生した鉄錆等の粒子が潤滑部に噛み込み摩耗が進行することがありますので、更油或いは部分更油などにより相対的に水分濃度を低くするなどの方法を推奨します。定期的な分析エンジン内部の摩耗の進行を監視するため、定期的に分析を実施し、摩耗の進行状況を確認することを推奨します。
報告№102-8114 | 分析№102-02969 | 102-02969 | 初期試験を実施した結果、初期のなじみ摩耗により発生した摩耗粒子がみられました。今回のようになじみ過程でシビア粒子が観察された場合は、なじみ過程が正常に終了していない場合があり、異常摩耗に進展することも懸念しなければなりません。なじみ過程が正常な状態で終了した場合、シビア粒子は観察される事が少なく、従って、今回のなじみ過程では、局部的な金属接触がごく一部で発生したと考えられます。この接触が、既に正常な状態に推移しているか、或いは、進行しているのかを確認するためには、ヶ月毎に回初期試験を実施されることを推奨します。これらのことは、異常摩耗の早期発見パラメータであるフェログラフィーのIs値が、.と良好の範囲にあるものの、摩耗粒子の形態観察の結果、金属接触が厳しい場合に発生するシビア粒子がやや多く観察されていることから判断します。
報告№108-6548 報告№108-6548 | 分析№108-02502 分析№108-02502 | 108-02502 | トライボ診断を実施し、、汚染度、潤滑状態を確認する。分析の結果、摩耗粒子の形態観察で金属接触が厳しい場合に発生するシビア粒子、銅合金、外部から混入したと思われる鉄錆等がやや多く観察されています。さらにSOAP／D－SOAPで鉄が検出されたことから、ギヤ歯面および銅を使用した箇所の摩耗が確認されています。銅を使用した箇所、例えば転がり軸受の保持器などが考えられますが、本設備で使用している転がり軸受の保持器は、銅合金を使用していないことから、銅を使用した箇所の摩耗は、ギヤおよび他の部分が考えられます。今後さらに摩耗が進行することが懸念されるため、定期的に分析を実施し、摩耗の進行状況を確認されることを推奨します。また、銅を使用した箇所を確認されることを併せて推奨します。バックラッシ増加分の確認減速機の構造から、最も負荷が大きく、摩耗が進行しやすい箇所をスパイラルベベルギヤとスパイラルベベルピニオンと推定し、この部分のバックラッシを求めます。分析結果から得られた鉄濃度ppmを使用して求めたバックラッシは、ベベルギヤとベベルピニオンギヤに摩耗が集中し、ギヤの交換から一定の速度で摩耗が進行していたと仮定した場合、初期値からμm増加したものと推定されます。バックラッシ増加分の上限値は、メーカにより差異はあるものの、当社の推奨するバックラッシは一般に推奨されるμmを管理目安にしており、今回のデータはこの値に比較して倍以上となっていました。バックラッシの増加は、振動発生やギヤの欠けや折損の原因となりますので、次回点検時には、ギャップを十分に確認するとともに、必要であれば調整を実施することを推奨します。油の劣化状況をより精密に判定するには新油との比較が必要です。現在使用している貴社保有の新油をご提供下さい。粘度は良好と判断します。粘度はmm/sとVGの規格値内にあることから良好と判断します。尚、粘度は、現在使用している貴社保有の新油分析結果を基準に管理する方法が望ましく、次回分析時には新油をご提供下さい。水分は良好と判断します。水分は.ppmと当社推奨の管理限界値の以下であり、良好と判断します。全酸価は判定出来ません。全酸価はmgKOH/gとなっています。尚、全酸価は、現在使用している貴社保有の新油分析結果を基準に管理する方法が望ましく、次回分析時には新油をご提供下さい。IRの結果、良好と判断します。IRの結果、油劣化の兆候を示すカルボン酸の吸収が確認されていないことから、良好と判断します。但し、このIRも全酸価と同様に新油データとの比較による判断が必要ですので、現在使用している新油を分析することを推奨します。計数汚染度は良好と判断します。計数汚染度は良好と判断します。計数汚染度はNAS級と当社推奨の管理限界値のNAS級以内にあり、良好と判断します。重量汚染度はmg/mlとなっています。重量汚染度はmg/mlとなっています。機器の潤滑状態フェログラフィーの結果、金属接触が厳しい場合に発生するシビア粒子、銅合金、外部から混入したと思われる鉄錆等がやや多く観察されています。SOAPによる油中金属濃度の結果、鉄が比較的多く検出されています。SOAPによる油中金属濃度の結果、鉄、銅、油の添加剤成分であるリン、亜鉛、外部から混入したと思われるカルシウム、ケイ素が検出されています。SOAPによる油中金属濃度の結果、アンチモンが比較的多く検出されています。SOAPによる油中金属濃度の結果、鉄、アンチモン、油の添加剤成分であるリン、外部から混入したと思われるカルシウム、ナトリウムが検出されています。フェログラフィーの結果、金属接触が厳しい場合に発生するシビア粒子、銅合金、外部から混入したと思われる鉄錆等がやや多く観察されています。異常摩耗の早期発見パラメータであるフェログラフィーのIs値がの乗と良好の範囲にあるものの、摩耗粒子の形態観察の結果、金属接触が厳しい場合に発生するシビア粒子、銅合金、外部から混入したと思われる鉄錆等がやや多く観察されています。
報告№103-6073 | 分析№103-01629 | 103-01629 | 回目の初期試験を実施した結果、摩耗は安定していると判断します。但し、計数汚染度が上昇傾向を示しており、念のため、ヶ月後に精点Bを実施し、摩耗の進行状況を確認されることを推奨します。これらのことは、前回に比較して、計数汚染度はランク上昇しているものの、SOAP／D-SOAPの鉄及び錫濃度に変化がなく、異常摩耗の早期発見パラメータであるフェログラフィーのIs値が、.から.と桁改善されていることから判断しました。
報告№109-09136 報告№109-09467 | 分析№109-001160 分析№109-002893 | 109-002893 | 軸受の潤滑状態および定期試験を実施し、前回データと照合した結果、油中摩耗粒子の減少が確認されました。油中の粒子濃度は、油膜破断による発生や、油槽内などでの沈降が均衡したところで一定、いわゆる平衡状態になります。このバランスが崩れると増加する場合と減少する場合とに分かれます。本軸受では、油中の粒子が減少する要因となるフィルタ類は設置されておらず、濾過による減少は考えられません。そのため、油中の摩耗粒子が減少したのは、摩耗粒子がほとんど発生せず、油槽内部での沈降があったためと考えられます。以上のことから、本軸受は摩耗の進行がなく、潤滑状態は安定した状態にあったものと判断します。これらのことは、前回に比較して、計数汚染度はランク減少し、SOAP／D-SOAPの鉄および錫濃度に変化がないこと異常摩耗の早期発見パラメータであるフェログラフィーのIs値がのマイナス乗と良好の範囲にあること以上のことから判断しています。潤滑油の基本特性潤滑油の基本特性は、良好の範囲にあることから、本試料油は継続使用可能と判断します。
報告№109-09136 報告№112-00253 | 分析№109-001160 分析№112-001020 | 112-001020 | 潤滑油は継続使用可能な状態にあると判断します。粘度、全酸価、IR、RBOTの各データは良好でした。油の余寿命は、使用油の使用期間または使用時間が不明であったため、ご依頼の油の余寿命に関する検討は行えませんでした。ただし、今回の結果がmin、新油値がminであることから、使用期間を仮にヶ月間と仮定すれば余寿命は十二分にあると言えます。可能であれば、使用期間、あるいは使用時間の情報をご提供下さい。水分は良好でした。
報告№108-0208 報告№108-0208 | 分析№108-01531 分析№108-01531 | 108-01531 | 、汚染度、軸受の潤滑状態を確認する。本試料油は、採油した試料油量が不足しており、希釈して分析を実施したため、計数汚染度、重量汚染度は参考値としてお考え下さい。今回の分析は以上のことを踏まえて結果を検討しました。分析の結果、計数汚染度がNAS級と当社推奨の管理限界値内にあるものの、やや高い値でした。摩耗粒子の形態観察で外部から混入したと思われる鉄錆、砂、樹脂等が多く観察されました。更にD－SOAPで鉄が検出されたことから、汚染度が高い要因は、採油の影響によるものと考えられました。今回の採油は対象設備の停止中に排油口から採油を実施しているため、これらの異物は、排油口配管内部に残留していた汚染物が検出された可能性が高いと思われます。異常と判断する摩耗粒子が観察されていないことから、軸受の潤滑状態は正常であると判断します。一方、を示す粘度、水分、全酸価、IR、RBOTの各データは良好の範囲にあることから、この油は継続使用可能と判断します。尚、上述しましたように、今回の採油は停止中の採油であるため、運転中の採油に比較して汚染度は高目に出ている可能性があります。採油は、粒子の沈降の影響を少なくすることが重要であり、そのため油中粒子が均一な分散状態で実施されることを併せて推奨します。
報告№107-4545 報告№108-5033 | 分析№107-02185 分析№108-01096 | 108-01096 | トライボ診断の結果、全てのデータが良好であることから、この油は継続使用可能と判断します。は良好と判断します。粘度は良好。粘度は.mm/sと新油値mm/sに比較して、粘度変化率は-.％で、当社推奨の管理限界値である±％以内にあり、良好と判断します。粘度はmm/sでした。粘度はmm/sでした。粘度指数はでした。粘度指数はでした。水分は良好。水分は.ppmと当社推奨の管理限界値の以下であり、良好と判断します。全酸価は良好。全酸価は.mgKOH/gと新油値.mgKOH/g以内であり、良好と判断します。
報告№109-09501 報告№109-09501 | 分析№109-003090 分析№109-003090 | 109-003090 | グリースの物理的性状は良好と判断します。グリースは継続使用可能な状態にあると判断します。≪状態監視とパラメータ≫分析の目的および各分析のパラメータは以下の通りです。特性低下目的：グリースの分析結果から、グリースの物理的性状や劣化傾向などを確認する。全酸価JISK赤外線吸収スペクトルJISKちょう度JISK滴点JISK摩耗目的：グリース中の摩耗粒子を分析する事により、回転・摺動部の潤滑状態、摩耗劣化の程度、余寿命などを解析する。摩耗診断電子顕微鏡観察JISKX線マイクロアナリシス油中金属濃度）JISK≪分析結果≫特性低下全酸価：良好全酸価mgKOH/gは新油値の.mgKOH/gに比較し高くはあるものの、有機物・有機化合物試験の結果で油劣化の兆候を示すカルボン酸の吸収が見られないことから問題は無いと判断します。赤外線吸収スペクトル：良好ちょう度：良好ちょう度値と当社推奨の管理限界値であるから以内に留まっています。滴点：良好滴点はと新油値のに比較し大きな変化はないことから問題は無いと判断します。摩耗摩耗診断電子顕微鏡観察・X線マイクロアナリシス：今回は実施していません。油中金属濃度：今回は実施していません。
報告№109-09136 報告№110-00036 | 分析№109-001160 分析№110-000104 | 110-000104 | 潤滑油および軸受は継続使用可能な状態にあるものの、以下の対策が必要です。今後は、切削摩耗等の進行を監視するため、ヶ月以内に摩耗試験を実施し、摩耗の進行状況を確認することを推奨します。
報告№109-09136 報告№111-00263 | 分析№109-001160 分析№111-001234 | 111-001234_date110902 | 潤滑油は継続使用可能な状態にあると判断します。計数汚染度、重量汚染度は良好でした。粘度、水分、全酸価、IRの各データは良好でした。
報告№109-09626 報告№109-09626 | 分析№109-003808 分析№109-003808 | 109-003808 | ・摩耗状態油中金属分析の結果、前回同様にSOAPで鉄、鉛、銅、錫、D－SOAPで鉄、錫、カルシウムが比較的多く検出されました。これらの金属成分は、粒子観察の結果から摩耗が正常な状態で発生するマイルド摩耗粒子、異物の噛み込みなどで発生する切削粒子、金属接触が厳しい場合に発生するシビア粒子で、潤滑部で発生している摩耗形態はマイルド摩耗切削摩耗凝着摩耗であることが分かりました。異常摩耗の早期発見パラメータであるフェログラフィーのIs値が前回のの乗から乗に桁上昇しており、シリンダ及びピストンリング、カムロール、クランクメタル等における潤滑部の摩耗が進行していると思われます。・カルシウムの析出D－SOAPで前回に比較してカルシウムが.ppmからppmに増加していました。カルシウムが検出された要因は、油の添加剤成分が析出したためと思われます。このカルシウムは、軸受メタルなどの摺動面の油膜に噛み込むサイズであることが多く、その影響でメタルなどの金属表面で切削摩耗が発生し、軸受寿命が短命化することがあります。カルシウムがこのように高濃度になるのは、一般にディーゼルエンジンの燃焼ガスや未燃焼ガスが、燃焼室から潤滑部に入り込んでいるために起きていると推定されます。この現象は、オイルリングやトップリングが正常であれば、発生しにくいものですが、オイルリングなどが摩耗していると、燃焼ガスや未燃焼ガスが燃焼室から潤滑油中に入り易くなると思われます。カルシウム濃度がこのように高い場合、軸受メタルは比較的短時間で摩耗する事を当社の研究で判明しています。・銅を使用した箇所の溶出・摩耗銅を使用した部分の溶出・摩耗が発生しています。亜鉛系添加剤を使用している潤滑油で銅が検出される場合、潤滑系統内で銅が亜鉛系添加剤の影響により溶出することが知られています。今回の検出は、この溶出と、摺動面の摩耗との双方によるものと考えられます。今後、別紙鉱油の酸化に対する金属触媒の影響に示すように濃度の増加に伴い酸化速度が速まる可能性があります。・水分がppmと当社推奨の管理限界値を超えていました。今後、水分の影響で発錆し、その影響で摩耗が発生する懸念があります粘度、全酸価、全塩基価の各データは、当社に新油データがないため比較して判定することができませんが、各データは前回に比較して大きな変化はなく、継続使用可能と判断します。結論対象設備は継続使用可能な状態にあるものの、潤滑油は以下の対策が必要です。メタル摩耗の進展予防策として、潤滑油をμm以下のカルシウムを濾過できる精密な濾過機で潤滑油の濾過を推奨します。定期的な分析により摩耗の進行状況を監視すると共に、部分更油などにより水分を低濃度で管理されることを推奨します。を示す粘度、全酸価、全塩基価の各データは新油データを基準として評価しています。今回は、新油データがなく正確に評価できなかったため、今後は現在充填用に使用している新油を分析し、そのデータを基準に管理されることを推奨します。
報告№101-0302 | 分析№101-02890 | 101-02890 | 分析の結果、Aミルピニオン軸受同様に、金属表面にできた酸化膜がギヤ歯面の高い圧力とすべり摩擦の影響で剥離した、酸化膜の摩耗が発生していることが確認されました。この現象は、使用している潤滑油の特性によるものと思われます。腐食摩耗の発生しにくい油種に変更されることを推奨します。尚、採油箇所、採油方法が適正に実施されていたとすると発生量は比較的少なく、本軸受は継続使用可能な状況にあると考えられます。但し、より詳細に解析を行うためには、機器の構造、サイズ、軸受のタイプ等の情報が非常に重要ですので、今後は、別添資料分析依頼書にご記入くださいまして、ご提出いただけますようお願い申し上げます。考察は良好と判断します。粘度は良好と判断します。粘度はmm/sと新油値.mm/sに比較して、粘度変化率は+.％で、当社推奨の管理目安である±％以内にあり、良好と判断します。水分は良好と判断します。水分はと当社推奨の管理目安の以下であり、良好と判断します。全酸価は良好と判断します。全酸価は.mgKOH/gと当社推奨の管理目安のmgKOH/g以内にあり、良好と判断します。重量汚染度が当社推奨の管理目安を超え、高くなっていました。計数汚染度は当社推奨の管理目安に到達していました。計数汚染度はNAS級と当社推奨の管理目安のNAS級を到達していました。重量汚染度は当社推奨の管理目安を超えていました。重量汚染度は.mg/mlと当社推奨の管理目安のmg/mlを超えていました。機器の潤滑状態金属表面にできた酸化膜が摩耗する腐食摩耗が発生しており、更に摩耗が進行する状況にあります。SOAPの結果は、油の添加剤成分であるリンと摩耗により発生した鉄が検出されました。油中の添加剤及びμm未満の摩耗粒子を検出できるSOAPの結果、摩耗により発生した鉄がppm、油の添加剤成分であるリンがppm検出されました。D－SOAPの結果、摩耗により発生した鉄がppm検出されました。大型の摩耗粒子を検出できるD－SOAPの結果、摩耗により発生した鉄がppm検出されました。金属表面にできた酸化膜が摩耗する腐食摩耗が発生しており、更に摩耗が進行する状況にあります。摩耗の過酷度を示すIs値がの乗とやや高い値を示していました。摩耗粒子の形態観察の結果、腐食摩耗により発生した摩耗粒子がやや多く見られることから、Is値が高い要因は、軸受内部で腐食摩耗が発生したためと考えられました。
報告№109-09250 報告№109-09250 | 分析№109-001811 分析№109-001811 | 109-001811 | 潤滑油および本軸受は継続使用可能な状態にあると判断できますが、軸受摺動面では切削摩耗や凝着摩耗の発生が確認されており、今後継続して発生することが懸念されるため、再度分析を実施し、摩耗の進行状況を傾向監視することを推奨します。特性低下特性低下に係るパラメータの分析結果は良好と判断します。粘度粘度はmm/sと新油値mm/sに対する粘度変化率は+％で、当社推奨の管理限界値である±％以内にあり、良好と判断します。全酸価添加タービン油については、当社では管理限界値を設定しておらず、新油分析値との比較及び他の分析項目の結果より全酸価の状態判断を行います。その結果、全酸価は.mgKOH/gと新油値以内にあり、良好と判断します。酸化安定度酸化安定度minであり、当社推奨の管理限界値のmin以上であることから、良好と判断します。有機物・有機化合物有機物・有機化合物は、IRチャートによる新油分析値との比較の結果、cm-付近に劣化の兆候を示すカルボン酸の吸収が確認されていないことから、良好と判断します。色相はLであり、新油値のLに比較して変化がないことから、良好と判断します。汚染に係るパラメータの分析結果は良好と判断します。水分はppmであり、当社推奨の管理限界値の以下であることから、良好と判断します。汚染粒子数はNAS級であり、当社推奨の管理限界値のNAS級以内であることから、良好と判断します。汚染度物重量は.mg/mlであり、当社推奨の管理限界値のmg/ml以内であり、良好と判断します。摩耗フェログラフィーによる摩耗粒子の観察の結果、異物の噛み込みなどで発生する切削粒子、金属接触が厳しい場合に発生するシビア粒子、局部的に高圧・高温となる場合に発生するフリクションポリマが観察されました。異常摩耗の早期発見パラメータであるフェログラフィーのIs値がの乗と当社基準値と比較して良好の範囲にあるものの、摩耗粒子の形態観察の結果、異物の噛み込みなどで発生する切削粒子、金属接触が厳しい場合に発生するシビア粒子、局部的に高圧・高温となる場合に発生するフリクションポリマが観察されました。金属濃度SOAP法により金属濃度を測定した結果、鉛、銅が共にppm、外部から混入したと思われるケイ素がppm検出されました。金属濃度酸溶解法により金属濃度を測定した結果、潤滑箇所で発生する金属接触によって検出される鉄が、鉛が、銅が、外部から混入したと思われるカルシウム、ナトリウムが検出されました。
報告№108-0204 報告№108-7509 | 分析№108-01503 分析№108-01670 | 108-01670 | 精点Aを実施した結果、全酸価が.mgKOH/gと当社推奨の管理限界値内にあるものの、IRの結果で油劣化の兆候を示すカルボン酸の吸収が確認されました。現在のところ、継続使用可能と判断しますが、今後油の酸化劣化が進行した場合、腐食摩耗が発生することが懸念されるため、ヶ月後に精点Cを実施し、劣化の進行速度を確認されることを推奨します。これらのことは、全酸価が.mgKOH/gと当社推奨の管理限界値内にあるものの、IRの結果、油劣化の兆候を示すカルボン酸の吸収が確認されたこと以上のことから判断しました。
報告№108-8012 報告№108-5063 | 分析№108-02360 分析№108-02382 | 108-02382 | 、汚染度、軸受の潤滑状態を確認する。今回の採油は、主機停止中に排油口から実施しているため、油循環中に採油した場合に比較し、油中粒子の沈降の影響を受け、分析データが高濃度に出る可能性があります。今回の分析は以上のことを踏まえて結果を検討しました。分析の結果、異常摩耗の早期発見パラメータであるフェログラフィーのIs値がの乗とやや高く、摩耗粒子の形態観察で金属接触が厳しい場合に発生するシビア粒子が多く観察されました。SOAP／D－SOAPで鉄および銅、D－SOAPで錫が検出されたことから、汚染度が高い要因は、鉄を使用した箇所、オイルリング、軸受メタルの摩耗によるものと考えられました。現在のところ、軸受の摩耗は軽微であり、継続使用可能な範囲にあると思われますが、今後更に摩耗が進行することが懸念されるため、運転再開後ヶ月以内に再度分析を実施し、汚染度および摩耗の進行状況を確認されることを推奨します。一方、を示す粘度、水分、全酸価、IRの各データは良好の範囲にあることから、この油は継続使用可能と判断します。尚、上述しましたように、今回の採油は停止中の採油であるため、運転中の採油に比較して汚染度は高目に出ている可能性があります。採油は、粒子の沈降の影響を少なくすることが重要であり、そのため油中粒子が均一な分散状態で実施されることを推奨します。
報告№109-09136 報告№110-00128 | 分析№109-001160 分析№110-000475 | 110-000475 | ・摩耗状態潤滑油中からはSOAPで鉄、鉛、錫、D－SOAPで鉄、鉛、銅、錫、亜鉛が検出されました。検出されたこれらの金属は、粒子観察の結果から潤滑状態が正常な場合に発生するラビング粒子でした。これらのことから、摩耗の進行が比較的遅いマイルド摩耗が発生していることが分かりました。但し、本軸受は異常摩耗の早期発見パラメータであるフェログラフィーのIs値がの乗と高い範囲にあり、且つ、軸受メタルの主成分である錫が検出されたことから、潤滑状態はやや厳しい状態に以降しつつあることと思われます。・汚染度計数汚染度、重量汚染度共に良好でした。・IR、RBOTの各データは良好でした。潤滑油および軸受は継続使用可能な状態にあるものの、以下の対策が必要です。今後、さらに軸受メタルの摩耗が進行することが懸念されるため、あと回初期試験を実施し、摩耗の進行状況を確認することを推奨します。なお、今後摩耗が進行した場合、軸受メタルの摩耗程度を評価する必要がありますので、次回分析時には、油量、メタルサイズ、直近のメタル交換からの運転時間、現在の使用油の使用時間をお知らせください。
報告№107-4517 報告№107-4517 | 分析№107-00829 分析№107-00829 | 107-00829 | 今回の採油は、機器停止中に給油口から実施しているため、油循環中に採油した場合に比較し、油中粒子の沈降の影響を受け、分析データが低濃度に出る可能性があります。今回の分析は以上のことを踏まえて結果を検討しました。分析の結果、低濃度になっていると推定される部分を採油しているにもかかわらず、計数汚染度が当社推奨の管理限界値を超えていました。摩耗粒子形態観察およびフィルタ写真で、鉄錆が多く観察されたことから、汚染度が高い原因は、外部から混入したと思われる異物の影響と考えられました。今後、これらの異物が軸受摺動面に噛み込み、摩耗が進行することが懸念されるため、濾過を実施することを推奨します。一方、D－SOAPで銅が検出されました。銅は、現在のところ微量であり継続使用可能な状態にあると判断できますが、銅が検出された原因は、冷却水用配管等の銅を使用している箇所の摩耗が発生していると考えられます。仮に冷却水用配管の摩耗であった場合、配管取付部に緩みが生じている場合も考えられます。緩みが生じたことで配管が振動し、継手部がはずれたり、銅配管に亀裂が生じるなど、冷却水の混入に至るケースもありますので、今後は銅濃度の監視と共に、水分濃度を監視する必要があります。これらのことは、計数汚染度がNAS級以上と当社推奨の管理限界値を超えていたこと異常摩耗の早期発見パラメータであるフェログラフィーのIs値がと良好の範囲にあるものの、摩耗粒子形態観察の結果、外部から混入したと思われる鉄錆が多く観察されたことフィルタ写真でも鉄錆が多く見られたことD－SOAPの結果、鉄、銅が検出されたこと以上のことから判断しました。上述しましたように、今回の採油は停止中の採油であるため、循環中の採油に比較してデータが低目に出る可能性があります。これは、運転中の採油であったなら今回データより高い値になることが考えられます。次回採油は、粒子の沈降の影響を極力抑え、油中粒子が均一な分散状態に近い状態で採油が実施できるように、主機運転中、または停止直後に採油を実施されることを推奨します。尚、を示す粘度、水分、全酸価、IRの各データは良好であり、本試料油は継続使用可能と判断します。
報告№103-8050 | 分析№103-01013 | 103-01013 | 回目の初期試験を実施した結果、サーボシリンダ内壁の摩耗により汚染度がNAS級からNAS級にランク上昇したものの、管理限界値内にあり、継続使用可能と判断します。これらのことは、前回に比較して、計数汚染度はNAS級からNAS級にランク上昇し、SOAP／D-SOAPの鉄濃度が.からに僅かに上昇していること、更に、異常摩耗の早期発見パラメータであるフェログラフィーのIs値が、.からと桁上昇していることから判断しました。
|  | 100-01270 | 一方、D－SOAPの結果、メタルの主成分である錫がppmと前回のに比較して、倍に上昇しており、メタルの摩耗が進行したことが確認されました。更に、計数汚染度がNAS級と清浄であるのに対し、重量汚染度がmg/mlと悪いことと、摩耗の過酷度を示すIs値が.と低いことから、メタルの摩耗により発生している粒子は少なくともμm未満の非常に小さいサイズであることが判ります。以上のことから、全酸価が高くなっていることで、メタル表面に腐食摩耗が始まっている可能性がありますので、至急、更油を実施されることを推奨します。尚、腐食摩耗により軸受表面が粗れ始めていることが懸念されます。今直ちに軸受損傷に至る状況ではないものの、今後の予定で可能であれば、更油などの機会をとらえて計画停止を行い、念のためメタル表面のあたり具合の確認を実施し、摩耗の進行状況を確認されることを併せて推奨します。先回分析から今回分析までの約ヶ月間に劣化がかなり進行している事から、軸受温度がやや高目であると推定できます。軸受冷却温度の検討と同時に、更油に際して使用油は、耐劣化性に優れた油種の選択が必要と考えます。
報告№109-09136 報告№112-00597 | 分析№109-001160 分析№112-002530 | 112-002530 | 分析の結果、本試料および汚染状態は全て良好な範囲にあり、継続使用可能な状態にあると判断します。粘度、酸価、有機物・有機化合物、酸化安定度の各データは良好でした。尚、別紙酸化安定度の減少傾向から油の余寿命を求めた結果、今回の採油日からの使用可能期間は約年ヶ月であることが分かります。水分濃度は、継続使用可能な範囲にありました。
報告№109-09136 報告№110-00733 | 分析№109-001160 分析№110-003433 | 110-003433 | Iカップリング発光分光分析供試のタービン油をSOAP／D－SOAPで分析した結果、鉄、リン、カルシウム、ケイ素、ナトリウムが検出されました。これらの検出された金属元素から発生箇所を推定すると鉄・軸受等リン・オイル添加剤カルシウム、ケイ素、ナトリウム・外部混入異物であると思われます。このうち、機械部品が摩耗したと思われる元素はのグループです。金属添加剤の検出SOAPの結果、油の添加剤成分として含まれるリンが検出されました。使用油であるFBKタービンには、これらの添加剤は含まれていないことから、異種油が混入したか、或いは、油名が違う可能性があります。フェログラフィー異常摩耗の早期発見パラメータとして摩耗粒子を定量化して評価するフェログラフィーのIs値は、の乗とやや高い値を示していました。摩耗粒子の形態で比較的多く観察された粒子は、潤滑状態が正常な場合に発生する摩耗粒子、異物の噛み込みなどで発生する切削粒子でした。このような摩耗粒子が観察された場合には、潤滑部で発生している摩耗は、正常なマイルド摩耗と異物による切削摩耗であることが分かります。切削摩耗は摩耗形態の中でも摩耗進行速度が速く、転がり軸受でこの摩耗形態が発生した場合には寿命が分の程度に低下することも知られています。切削摩耗により生じた軌道面の損傷が起点となって転がり軸受の寿命となるフレーキングに進展することが懸念されます。計数汚染度はNAS級と良好の範囲にありました。全酸価、IRの各データは良好でした。潤滑油および軸受は継続使用可能な状態にあると判断します。今後も定期的に分析を実施し、摩耗の進行状況を確認することを推奨します。なお、SOAPの結果で異種油混入の可能性があることが確認されているため、異種油混入の有無および油名を再確認することを推奨します。
報告№109-09136 報告№111-00661 | 分析№109-001160 分析№111-003326 | 111-003326 | 潤滑油は継続続使用可能な状態にあると判断します。但し、粘度が低下していることから、以下の対策が必要です。定期的な分析粘度低下は、シール部からの漏れ量の増加や、油膜形成に影響し摩耗の促進につながりやすくなることから、定期的な分析により粘度の低下および油の劣化の進行状況を確認することを推奨します。粘度粘度は、新油値のmm/sに比較し変化率が-.％のmm/sとなっており、当社推奨の管理限界値である±％を超えていました。粘度低下の要因のひとつとなる異種油の混入や劣化がIRで確認できなかったことから、今回の粘度低下は、潤滑油の製造ロットによる差異、または、潤滑油の分子がせん断作用を受けて低下したことなどが考えられます。分析結果粘度が当社推奨の管理限界値を超えていました。粘度粘度はmm/sと新油値mm/sに比較して、粘度変化率は-.％で、当社推奨の管理限界値である±％を超えていました。水分は.ppmと当社推奨の管理限界値の以下にあり、良好と判断します。全酸価全酸価は.mgKOH/gと新油値.mgKOH/g以下にあり、良好と判断します。
報告№107-4545 報告№110-00397 | 分析№107-02185 分析№110-001785 | 110-001785 | 潤滑油は継続続使用可能な状態にあると判断します。分析結果は良好と判断します。粘度粘度は.mm/sと新油値mm/sに比較して、粘度変化率は-.％で、当社推奨の管理限界値である±％以内にあり、良好と判断します。水分はppmと当社推奨の管理限界値の以下にあり、良好と判断します。全酸価全酸価は.mgKOH/gと新油値.mgKOH/gに変化はなく、良好と判断します。
報告№104-0378 報告№105-6026 | 分析№104-02669 分析№105-00807 | 105-00807 | オーバーホールヶ月後に初期試験を実施した結果、潤滑状態は安定し、潤滑油も継続使用が可能と判断します。これらのことは、前回に比較して、計数汚染度はランク上昇しているものの良好の範囲にあることSOAP／D-SOAPの鉄及び錫濃度に大きな変化がないこと異常摩耗の早期発見パラメータであるフェログラフィーのIs値が.と良好の範囲にあること以上のことから判断しました。
報告№107-0366 報告№108-0316 | 分析№107-01900 分析№108-02194 | 108-02194 | 濾過前の試料油を分析した結果、粘度が.mm/sと新油のmm/sに比較して、粘度変化率は+％で、やや不良領域にありました。現在、ISOVGからISOVGに移行しているため異常ではなく、本試料油は継続使用可能と判断します。
報告№109-09249 報告№110-00306 | 分析№109-001747 分析№110-001237 | 110-001237 | 油中金属の分析は、試料油を以上の高温で発光させた光を分光器で分光し、金属固有の波長から元素を特定するとともに、光の強度から濃度を求めるIカップリング発光分光分析法を用います。また摩耗状態は、SOAP法により求めた金属成分と濃度に、フェログラフィー法による早期発見パラメータであるIs値と摩耗粒子分析とを加味し、さらに摩耗粒子の形態により摩擦面で発生している摩耗機構を推定して総合的に判断します。Iカップリング発光分光分析供試のタービン油を分析した結果、検出された金属は油中金属元素の結果表に示すように、鉄、鉛、銅、亜鉛、カルシウム、バリウム、ケイ素、ナトリウムでした。これら検出された金属元素から発生箇所を推定すると、鉄、鉛、銅・軸受等亜鉛、カルシウム、バリウム、ケイ素、ナトリウム・外部混入異物であると思われます。このうち、機械部品が摩耗したと思われる元素はのグループです。ケイ素の検出金属濃度でケイ素がppm検出されました。一般に、潤滑油中からケイ素が検出された場合の原因として、シリコン油或いは、シリコン系の添加剤が検出されるフェログラフィーおよびフィルタ表面の異物観察で砂が多く観察されて検出されるシリコングリースをシール部に塗布している場合、このシリコングリースが潤滑油に混入して検出されるなどが挙げられますが、今回検出が比較的高濃度であることからの可能性が考えられます。については、分析結果では確認することが出来ませんので、これに関する情報があれば提供をお願いします。フェログラフィー摩耗粒子分析結果から観察された粒子は、潤滑状態が正常な場合に発生する摩耗粒子異物の切削作用で発生する切削粒子金属潤滑部が局部的に油膜切れを起して発生するシビア粒子局部的に高圧・高温となる潤滑状態で発生するフリクションポリマでした。潤滑状態と摩耗形態異常摩耗の早期発見パラメータとして摩耗粒子を定量化して評価するフェログラフィーのIs値は、潤滑状態がやや厳しいの乗となっていました。摩耗粒子の観察結果から潤滑部では正常な潤滑状態であるマイルド摩耗、異物による切削摩耗、そしてやや厳しい摩耗形態の凝着摩耗も発生していることが分かりました。・切削摩耗転がり軸受に切削摩耗が発生している場合、軸受の寿命が分の程度に低下することが知られており、定期的なトライボ診断による状態監視が必要と考えます。また、切削摩耗発生の原因となる混入異物が残留している場合、この異物により切削摩耗が継続して発生する可能性があります。・フリクションポリマ潤滑油が軸受摺動面および軌道面で高圧下に押し込められ局部的な高圧・高温状態が混在していることがわかりました。特に、高圧高温状態の解消がなされなければ、潤滑油は劣化する場合があります。汚染粒子数はやや高く、汚染度物重量はmg/mlと当社推奨の管理限界値を超えていました。フィルタ表面の異物観察で表面が茶褐色になっており、鉄錆、砂等が観察されたことから、汚染度が高い要因は、摩耗とスラッジ、外部混入異物の影響と思われます。酸化安定度の結果、minと新油値のminに比較して酸化防止剤の残存量が％でした。今後、酸化防止剤が減少して、基油の劣化に進展することが懸念されます。軸受は継続使用可能な状態にあるものの、以下の対策が必要です。更油当社推奨の管理限界値内にありますが、RBOTの減少が確認されています。仮に本試料の使用期間がヶ月であった場合、次回定検までに更油が必要な状態になると推定されますので、仮定した通りの使用状況であった場合、更油が必要となります。定期的な分析今後、摩耗の進行を監視するため、定期的に分析を実施することを推奨します。シリコン系のグリースや添加剤の確認シリコン系の添加剤やグリースを使用している箇所があるかについてご確認下さい。分析結果特性低下特性低下に係るパラメータの分析結果は、酸化安定度は低下していました。粘度粘度はmm/sと新油値mm/sに対する粘度変化率は+％で、当社推奨の管理限界値である±％以内にあり、良好と判断します。全酸価添加タービン油の全酸価は、油メーカによって初期値が違うため統一した管理基準を設定するのが困難であることから、当社では管理限界値を設定しておらず、新油分析値との比較及び他の分析項目の結果より全酸価の状態判断を行います。その結果、全酸価はと新油値.mgKOH/g以内にあることから、良好と判断します。酸化安定度酸化安定度はminであり、当社推奨の管理限界値のmin以上であるものの、低下していました。有機物・有機化合物有機物・有機化合物は、IRチャートによる新油分析値との比較の結果、cm-付近に劣化の兆候を示すカルボン酸の吸収が確認されていないことから、良好と判断します。色相はLであり、新油値のLに比較して変化はないことから、良好と判断します。汚染に係るパラメータの分析結果は、汚染粒子数はやや高く、汚染度物重量は当社推奨の管理限界値を超えていました。水分は.ppmであり、当社推奨の管理限界値の以下であることから良好と判断します。汚染粒子数はNAS級であり、当社推奨の管理限界値のNAS級以内であるものの、やや高い値でした。汚染度物重量はmg/mlであり、当社推奨の管理限界値のmg/mlを超えていました。摩耗フェログラフィーによる摩耗粒子の観察の結果、潤滑状態が正常な場合に発生する摩耗粒子、異物の切削作用で発生する切削粒子、金属潤滑部が局部的に油膜切れを起して発生するシビア粒子、局部的に高圧・高温となる潤滑状態で発生するフリクションポリマが比較的多く観察されました。異常摩耗の早期発見パラメータであるフェログラフィーのIs値がの乗とやや高く、摩耗粒子の形態観察の結果、潤滑状態が正常な場合に発生する摩耗粒子、異物の切削作用で発生する切削粒子、金属潤滑部が局部的に油膜切れを起して発生するシビア粒子、局部的に高圧・高温となる潤滑状態で発生するフリクションポリマが比較的多く観察されました。金属濃度SOAP法により金属濃度を測定した結果、潤滑箇所で発生する金属接触によって検出される鉛がppm、銅がppm、外部から混入したと思われる亜鉛がppm、バリウムがppm、ケイ素がppm検出されました。金属濃度酸溶解法により金属濃度を測定した結果、潤滑箇所で発生する金属接触によって検出される鉄が、鉛が、銅が、外部から混入したと思われる亜鉛が、カルシウムが、バリウムが、ナトリウムが検出されました。
報告№109-09136 報告№111-00770 | 分析№109-001160 分析№111-003867 | 111-003867 | 潤滑油および軸受は継続使用可能な状態にあると判断します。但し、今後も摩耗の進行を傾向監視するため、以下の対策を推奨します。濾過油中の汚染度が高く、観察された摩耗粒子や異物等が軸受軌道面に噛み込み摩耗が進行することが懸念されるため、濾過を推奨します。定期的な分析切削摩耗や凝着摩耗の進行を監視するため、定期的に分析を実施し、摩耗の進行状況を確認することを推奨します。傾向監視のための次回採油時期は、最短で約時間となります。この時間は、油中汚染物が均一になるために必要とする時間であり、再分析により状態を確認するには、この時間以上の時間が経過すれば可能になりますので、次回採油時期はこのことを参考に検討されることを提案します。フェログラフィー異常摩耗の早期発見パラメータとして摩耗粒子を定量化して評価するフェログラフィーのIs値は、潤滑状態が厳しいの乗でした。摩耗粒子の形態で比較的多く観察された粒子は、潤滑状態が正常な場合に発生する摩耗粒子異物の噛み込みにより発生する切削粒子金属潤滑部が局部的に油膜切れを起して発生するシビア粒子でした。これらの摩耗粒子が観察された場合、潤滑部で発生している摩耗形態は、正常なマイルド摩耗異物による切削摩耗潤滑状態がやや厳しい凝着摩耗であることが分かります。摩耗形態の中でも切削摩耗は摩耗進行速度が速く、転がり軸受でこの摩耗形態が発生した場合には寿命が分の程度に低下することも知られており、切削摩耗により生じた軌道面の損傷が起点となって転がり軸受の寿命となるフレーキングに進展することから傾向監視による経過監視が必要です。Iカップリング発光分光分析供試の潤滑油を分析した結果、検出された金属元素は、SOAPの結果表に示すように、鉄、銅、錫、亜鉛、カルシウム、ケイ素、ナトリウムが検出されました。これらの検出された金属元素から発生箇所を推定すると鉄、銅、錫、亜鉛・軸受等カルシウム、ケイ素、ナトリウム・外部混入異物であると思われます。このうち、機械部品が摩耗したと思われる元素はのグループです。計数汚染度は当社推奨の管理限界値を超えていました。フィルタ表面の異物観察で金属片、鉄錆等が観察されたことから、汚染度が高い要因は、摩耗と外部混入異物の影響と思われます。前回同様に粘度、全酸価、IR、RBOTの各データは良好でした。油の余寿命は、使用油の使用期間または使用時間が不明であったため、ご依頼の油の余寿命に関する検討は行えませんでした。ただし、分析の結果で新油値がminであったことから、使用期間を仮にヶ月間と仮定すれば余寿命は十二分にあると言えます。可能であれば、使用期間、あるいは使用時間の情報をご提供下さい。
報告№109-09501 報告№109-09501 | 分析№109-003061 分析№109-003061 | 109-003061 | 、汚染は良好と判断します。潤滑油は継続使用可能な状態にあると判断します。≪状態監視とパラメータ≫分析の目的および各分析のパラメータは以下の通りです。特性低下目的：油の分析結果から、や劣化傾向ならびに添加剤の消耗程度、残存寿命などを確認する。粘度JISK全酸価JISK赤外線吸収スペクトルJISK酸化安定度試験JISK汚染目的：油の分析結果から、砂塵あるいは水・異種油などによるや、異物混入の有無を確認する。水分JISK計数汚染度JISB重量汚染度JISB光学顕微鏡観察摩耗目的：油中の摩耗粒子を分析する事により、回転・摺動部の潤滑状態、摩耗劣化の程度、余寿命などを解析する。摩耗診断電子顕微鏡観察JISKX線マイクロアナリシス油中金属濃度）JISK≪分析結果≫特性低下粘度：良好粘度値mm/sの新油値mm/sに対する変化率は+％であり、当社推奨の管理限界値±％以内に留まっています。全酸価：良好全酸価.mgKOH/gは新油値の.mgKOH/gに比較し高くはあるものの、有機物・有機化合物試験の結果で油劣化の兆候を示すカルボン酸の吸収が見られないことから問題は無いと判断します。赤外線吸収スペクトル：良好酸化安定度試験：良好酸化安定度試験の結果、数値minは当社推奨の管理限界値min以上に留まっており、現時点での使用は可能と判断します。汚染水分：良好水分値ppmは当社推奨の管理限界値以内に留まっています。計数汚染度：今回は実施していません。重量汚染度：今回は実施していません。光学顕微鏡観察：今回は実施していません。摩耗摩耗診断電子顕微鏡観察・X線マイクロアナリシス：今回は実施していません。油中金属濃度：今回は実施していません。
報告№109-09136 報告№112-00382 | 分析№109-001160 分析№112-001578 | 112-001578_date121114 | 潤滑油および対象設備は継続使用可能な状態にあると判断します。但し、今後も摩耗の進行を傾向監視するため、以下の対策を推奨します。更油或いは部分更油による水分濃度の調整水分の影響により金属表面で腐食摩耗が発生し、発生した鉄錆等の粒子が潤滑部に噛み込み摩耗が進行することがありますので、更油或いは部分更油などにより相対的に水分濃度を低くするなどの方法を推奨します。定期的な分析凝着摩耗の進行を監視するため、定期的に分析を実施し、分析データによる摩耗の進行状況を確認することを推奨します。はフェログラフィーおよびSOAP-Tの結果から総合的に判断した結果、やや厳しい状態にあると考えられます。フェログラフィー【定量分析：Is値】Is値は異常摩耗の早期発見パラメータのつで、摩耗粒子を定量化するために用います。今回のIs値はの乗とやや高い値でした。フェログラフィー【定性分析：摩耗粒子および摩耗形態観察】分析結果から比較的多く観察された粒子は、以下の通りでした。正常な摩耗粒子・潤滑状態が正常なマイルド摩耗により発生。黒錆・潤滑状態がやや厳しい凝着摩耗により発生。金属接触が厳しく、且つ、高い摩擦熱が発生していると考えられます。Iカップリング発光分光分析【SOAP-T】検出された金属元素から発生箇所を推定すると、以下の通りでした。鉄、銅・軸受等リン、亜鉛、カルシウム・添加剤アルミニウム、ナトリウム・外部混入異物クランクメタルの摩耗SOAP-Tで銅がppm検出されたことから、銅を使用した箇所の溶出・摩耗が進行していると推定されます。ディーゼル機関の潤滑油で銅が検出される場合は、クランクメタルが考えられます。ディーゼルエンジンのクランクメタルは積層構造になっており、クランクメタルの最表面はホワイトメタル層が存在し、その下にニッケル層、さらにその下には銅と鉛の合金であるケルメット層が存在します。ディーゼルエンジンのメタルは、設計上、油膜が正常に形成される流体潤滑が基本であることから、通常の使用においては摩耗しにくいと思われますが、メタルの潤滑部に流体潤滑になりにくい部分が発生するとメタル表面の軟質金属部が摩耗しメタル部のすぐ下のニッケル部まで摩耗し始め、ホワイトメタル層の主成分である錫や鉛、そしてメタルの第二層のニッケルやバックメタルの銅が検出されます。今後、摩耗が進行した場合、軸受が焼付を起こす可能性があるため、注意が必要です。その他の銅を使用した箇所の溶出・摩耗その他に潤滑油系統内で銅を使用している箇所は、潤滑油冷却器の配管などが考えられます。この箇所で溶出・摩耗が発生する場合は以下のことが考えられます。潤滑油冷却器の配管で摩耗していた場合、配管取付け部に緩みが生じて配管が振動し、継手部が外れたり、亀裂が生じて冷却水の混入にいたる場合があります。亜鉛系添加剤の影響により、潤滑油冷却器の配管で溶出していた場合、ピンホールが発生して冷却水の混入に至る場合があります。今後、油劣化の進行や水分濃度が上昇することに注意が必要です。計数汚染度計数汚染度はNAS級と汚染されていました。フィルタ表面の異物観察で鉄錆、砂等が観察されたことから、汚染度が高い要因は、摩耗と外部混入異物の影響と思われます。粒度分布粒度分布は.～μmの範囲にあり、.μmにピークが確認されました。μm以下の粒子が多いことから、燃焼して発生したすす等であることが分かります。粘度、酸価、塩基価、IRの各データは良好でした。水分は、と当社推奨の管理限界値を超えていました。今後、水分の影響でエンジン内部に錆が発生し、その影響で摩耗が発生する懸念があります。
報告№109-09136 | 分析№109-001160 | 112-002795 | 粘度がISOVG規格外にありました。また、油中の汚染度が高いことから、以下の対策を推奨します。対象設備は継続使用可能な状態にあると判断します。但し、将来的な摩耗進行の有無を確認するためにも傾向監視を継続することが有効です。濾過摩耗粒子や異物等がギヤ歯面や軸受軌道面に噛み込むことによる摩耗の進行が懸念されるため、可能であれば濾過を推奨します。定期的な分析今後懸念される切削摩耗、疲労摩耗の進行を監視するため、定期的に分析を実施することを推奨します。新油との比較による評価を示す粘度、酸価のデータは新油データを基準として評価しています。今回は油名が不明であったため評価できませんでしたが、今後評価する場合は、使用している新油を同時に分析することをご検討下さい。使用油名の再確認粘度が規格外にあるため、使用油名の再確認を推奨します。はフェログラフィーおよびSOAP-Tの結果から総合的に判断した結果、継続使用は可能ですが、機器の機能を保持するためにも傾向管理が有用と考えます。フェログラフィー【定量分析：Is値】Is値は異常摩耗の早期発見パラメータのつで、摩耗粒子を定量化するために用います。Is値はの乗と低い値でした。フェログラフィー【定性分析：摩耗粒子および摩耗形態観察】分析結果から比較的多く観察された粒子は、以下の通りでした。切削粒子・異物や金属表面の微小突起による切削摩耗により発生。疲労摩耗粒子・繰返し応力を受けて発生。観察された摩耗粒子の中でも切削粒子は、将来的な摩耗の進行に繋がる可能性を示唆しているため、傾向監視が必要と思われます。減速機で切削摩耗が発生した場合、減速機内部で使用されている転がり軸受が切削摩耗により生じた軌道面の損傷が起点となって寿命が分の程度に低下することがあることから、切削摩耗には十分注意する必要があります。切削摩耗の発生原因となる混入異物が残留している場合、この異物により切削摩耗が継続して発生する可能性があります。Iカップリング発光分光分析【SOAP-T】検出された金属元素から発生箇所を推定すると、以下の通りでした。鉄、銅、ニッケル、錫、亜鉛・ギヤ、軸受等リン、カルシウム・添加剤バリウム、ナトリウム・外部混入異物計数汚染度は、NAS級と当社推奨の管理限界値に到達していました。摩耗粒子の形態観察およびSOAP-Tの結果から、汚染度が高い要因は摩耗と外部混入異物の影響と思われます。粘度粘度は.mm/sとISOVG規格外にありました。適正な粘度範囲で使用していない場合、粘性抵抗が増大することにより、油温が上昇して、油劣化の進行に繋がることが懸念されます。水分はと当社推奨の管理限界値以下であり、良好でした。酸価は油名が不明であったため、新油データとの比較ができず評価できませんでした。潤滑油および設備の劣化比較と傾向前回、フェログラフィーおよびSOAP-Tは実施していないため、比較はできませんでした。計数汚染度は、前回同様にNAS級と当社推奨の管理限界値NAS級に到達していました。粘度粘度は前回に比較してmm/sから.mm/sに減少しているものの、前回同様にISOVG規格外にありました。水分は前回に比較してppmからに増加しているものの、前回同様に当社推奨の管理限界値以下であり、良好でした。酸価は前回に比較して.mgKOH/gから.mgKOH/gに低下していることから、油劣化は進行していないと考えられます。
報告№109-09136 | 分析№109-001160 | 113-001555 | 潤滑油は継続使用可能な状態にあると判断します。計数汚染度はNAS級と、当社推奨の管理限界値以下であり、良好でした。．粘度、水分、全酸価、IR、RBOTの各データは良好でした。
報告№109-09136 報告№110-00743 | 分析№109-001160 分析№110-003521 | 110-003521 | 軸受および潤滑油は継続使用可能な状態にありますが、フレッティングにより発生した摩耗粒子の影響で摩耗が進行する場合がありますので、今後も定期的に分析を実施し、摩耗の進行状況を確認することを推奨します。
報告№109-09209 報告№109-09209 | 分析№109-001591 分析№109-001591 | 109-001591 | 分析の結果、全てのデータが良好であることから、この油は継続使用可能と判断します。特性低下全ての項目が良好の範囲にあったことから、特性低下は認められず良好と判断します。粘度は良好と判断します。粘度は.mm/sと新油値.mm/sに対する粘度変化率は-.％で、当社推奨の管理限界値である±％以内にあり、良好と判断します。全酸価は良好と判断します。全酸価は.mgKOH/gと新油値.mgKOH/gに比較して変化はなく、良好と判断します。基油は良好と判断します。酸化劣化の兆候のパラメータである有機物・有機化合物は、今回の分析結果で確認されなかったことから、基油には劣化兆候はなく良好と判断します。酸化安定度は良好な範囲にありました。酸化安定度は、新油値と比較して十分に残存していることが必要ですが、今回の分析結果は新油の.%が残存しており、当社推奨の管理限界値の％以上であったことから、良好と判断します。汚染水分濃度は管理限界値以下で汚染されておらず、清浄であると判断します。水分濃度は良好と判断します。水分濃度はppmと当社推奨の管理限界値の以下であり、良好と判断します。
|  | 113-001515 | 分析の結果、油の劣化は確認されなかったものの、油中の汚染度が高い値でした。軸受ポンプ外軸受は使用可能な状態であり、分解点検で軸受部品を交換する必要はないと判断します。更油油中の汚染度が高いことから、摩耗粒子や異物等が軸受軌道面に噛み込むことによる摩耗の進行が懸念されるため、更油を推奨します。定期的なトライボ診断実施今後の適切な分解点検時期を見出すためにも、定期的な分析による傾向監視により軸受の潤滑と摩耗の進行状態を確認するよう推奨します。は良好でした。粘度粘度は、.mm/sと新油値のmm/sに比較して粘度変化率が+％となっており、当社推奨の管理限界値である±％以内にあり、良好と判断します。水分はppmと当社推奨の管理限界値以下にあり、良好と判断します。酸価・IR酸価劣化の進行度は、酸価およびIRの結果から総合的に判断します。酸価は、.mgKOH/gと当社推奨の管理限界値.mgKOH/g以下であり、IRの結果で油劣化の兆候を示すカルボン酸の吸収が確認されていないことから、油は劣化していないと判断します。計数汚染度、重量汚染度が当社推奨の管理限界値を超えていました。フィルタ表面の異物観察で金属片、粘ちょう物、鉄錆、砂等が観察されたことから、汚染度が高い要因は、摩耗、スラッジ、外部混入異物の影響と思われます。計数汚染度計数汚染度はNAS級以上と当社推奨の管理限界値NAS級を超えていました。重量汚染度はmg/mlと当社推奨の管理限界値mg/mlを超えていました。光学顕微鏡写真重量汚染度で濾過したフィルタ表面上の夾雑物を光学顕微鏡で観察した結果、金属片、スラッジ、鉄錆、砂等が観察されました。はフェログラフィーおよびSOAP-Tの結果から総合的に判断した結果、継続使用は可能ですが、今後の機器の機能を確認するためにも傾向管理が有用と考えます。フェログラフィー【定量分析：Is値】Is値は異常摩耗の早期発見パラメータのつで、摩耗粒子を定量化するために用います。今回のIs値は、の乗と高い値でした。フェログラフィー【定性分析：摩耗粒子および摩耗形態観察】分析結果から観察された代表的な粒子は、以下の通りでした。正常な摩耗粒子・潤滑状態が正常なマイルド摩耗により発生。シビア粒子・潤滑状態がやや厳しい凝着摩耗により発生。金属潤滑部が局部的に油膜切れを起していると考えられます。観察された摩耗粒子の中でもシビア粒子は、将来的な摩耗の進行に繋がる可能性を示唆しているため、傾向監視が必要と思われます。シビア粒子は、凝着摩耗に分類されます。この摩耗粒子は、潤滑部で凝着、破断を繰り返し、この過程で生じる移着粒子が成長して摩耗粒子となります。そのため、潤滑部では局部的に油膜切れが発生していることを示しています。この状態が継続した場合、摩耗粒子のサイズは徐々に大型化していき、設備の損傷に至る場合がありますので、傾向監視が必要です。Iカップリング発光分光分析【SOAP-T】検出された金属元素から発生箇所を推定すると、以下の通りでした。鉄、鉛、銅、錫、亜鉛・軸受等リン、カルシウム、アルミニウム、ナトリウム、マグネシウム、モリブデン・外部混入異物
報告№109-09136 報告№113-00510 | 分析№109-001160 分析№113-002127 | 113-002127 | Is値は前回のレベルからレベルに上昇していました。異常摩耗の早期発見のパラメータであるIs値は摩擦摺動面の摩耗の進行に伴い上昇します。今回、Is値の上昇速度は緩やかなものの、Is値自体がやや高いことから、今後の摩耗推移を確認することが有用です。また、フェログラフィーで観察された粒子は以下の通りでした。正常な摩耗粒子・潤滑状態が正常なマイルド摩耗により発生。切削粒子・異物や金属表面の微小突起による切削摩耗により発生。シビア粒子・潤滑状態がやや厳しい凝着摩耗により発生。極微小領域で油膜切れが発生したことを示します。観察された摩耗粒子の中でも切削粒子、シビア粒子は、摩擦面が将来的に異常摩耗へ進展する可能性を示唆しているため、傾向監視が有用と思われます。詳細は、別紙傾向監視が必要な摩耗粒子をご覧ください。メタルの摩耗軸受メタルの主成分である錫がppm検出されました。現時点では低濃度であることから継続使用可能と判断しますが、今後、摩耗が進行し異常摩耗に進展することを防止するため、摩耗推移の監視が有用です。重量汚染度は、mg/mlでした。フィルタ残渣の観察で金属片、すす、鉄錆、砂等が観察されました。現状は問題ないと考えられますが、今後、更に固形汚染物が増加すると、それらが摺動部へ噛み込み切削摩耗を促進させる可能性が高まるため、汚染度推移の監視が有用です。前回同様、粘度、水分、全酸価、全塩基価の各データは良好と判断します。
報告№108-6013 報告№108-0115 | 分析№108-00576 分析№108-00656 | 108-00656 | 汚染度を確認する。分析の結果、計数汚染度がNAS級と当社推奨の管理限界値に到達していました。フィルタ表面の異物観察で鉄錆、砂等の外部混入異物が多く観察されました。今回の採油は対象設備の停止中に排油口から採油を実施しているため、観察されたこれらの異物は、排油口配管内部に残留していた汚染物の可能性が考えられました。汚染度が管理限界値に到達した場合、軸受軌道面に異物が噛み込み切削摩耗に進展することが懸念されます。切削摩耗は、異物が混入していない状態に比較して、摩耗進行速度が速く注意が必要です。運転を行うには、油槽内を清浄な潤滑油等で洗浄し、汚染度を清浄な状態にすることが大切です。
報告№103-0319 | 分析№103-03153・3154 | 103-03153_3154 | 浄油前・後の試料油を分析した結果、浄油前に比較して計数汚染度がNAS級からNAS級にランク上昇し、重量汚染度が.mg/mlから.mg/mlに減少していました。濾過後の計数汚染度が濾過前に比較して上昇しており、濾過の効果は確認されませんでした。これは、濾過前にタンク内を攪拌し、油槽底部の汚染粒子が油槽全体に分散しており、この汚染粒子を今回の濾過により除去しきれていないことを示しています。尚、計数汚染度がランク上昇していますが、NAS級と良好の範囲にあることから、この油は継続使用可能な汚染状態にあると判断します。
報告№109-09249 | 分析№109-001747 | 113-002160 | 潤滑油は継続使用可能と判断します。但し、汚染粒子数が注意領域であることから、異物の噛み込みによる摩耗の進行が懸念されます。軸受は継続使用可能な状態にあると判断します。但し、Is値が注意領域にあることから、今後の摩耗進行の有無を確認するためにも傾向監視を継続することが有効です。更油切削粒子が比較的多く観察されたことから、油中の摩耗粒子等の固形異物が軸受へ噛み込み、切削摩耗が多発している可能性があります。固形異物による切削摩耗の促進を予防するため更油を推奨します。異常摩耗の早期発見パラメータであるのIs値は、前回のレベルから注意領域のレベルに上昇したことから、今後の摩耗推移を確認することが有用です。また、フェログラフィーで観察された代表的な粒子は以下の通りです。正常な摩耗粒子・潤滑状態が正常なマイルド摩耗により発生。切削粒子・異物や金属表面の微小突起による切削摩耗により発生。シビア粒子・潤滑状態がやや厳しい凝着摩耗により発生。金属潤滑部が局部的に油膜切れを起していると考えられます。切削粒子、シビア粒子は、摩擦面が将来的に異常摩耗へ進展する可能性を示唆しているため、傾向監視が有用と思われます。詳細は、別紙傾向監視が必要な摩耗粒子をご覧ください。水分、汚染物重量は共に良好です。但し、汚染粒子数は注意領域でした。汚染粒子数はNAS級で注意領域でした。フィルタ残渣に金属片、鉄錆等が観察されたことから、汚染粒子数を高くしている要因は、摩耗粒子と外部混入異物と思われます。．粘度、全酸価、酸化安定度、有機物・有機化合物、色相の各データは良好です。
報告№104-8012 | 分析№104-00322 | 104-00322 | 精点Aを実施した結果、軸受メタルは継続使用可能な状態にあると判断します。但し、計数汚染度がNAS級とやや高く、摩耗粒子形態観察で局部的に高圧・高温となる場合に発生するフリクションポリマが多く観察されていることから、摩擦熱が高い箇所が発生していると思われます。このことから、高い摩擦熱による油劣化に注意が必要です。一般に、フリクションポリマが見られた場合、局部的に軸受摺動部分に面圧の高い箇所が見られることがあります。つまり、軸の振れ回り量の変動や、あるいは、メタルギャップが調整不足等の原因で、その狭いギャップに潤滑油が押込まれてフリクションポリマが発生している場合があります。このような場合には、軸受温度が若干上昇気味になることがありますので、パトロール時に温度の変化を注意深く監視する必要があると思われます。次回分析は、ヶ月後に精点A実施し、油の劣化状況及び摩耗の進行状況の確認をされることを推奨します。
報告№107-4543 報告№107-4544 | 分析№107-02132 分析№107-02171 | 107-02171 | トライボ診断の結果、粘度を除く項目は良好でした。粘度は、新油値のmm/sに比較し変化率が-.％のmm/sとなっており、当社推奨の管理限界値である±％を超えていました。IRの結果、異種油の混入や劣化の進行が確認されなかったことから、粘度の低下は、潤滑油の製造ロットによる差異、または、潤滑油の分子がせん断作用を受け粘度が低下したことなどが考えられます。現在のところ、本試料油は継続使用可能な状態にありますが、定期的に分析を実施し、粘度の低下および油の劣化の進行状況を確認することを推奨します。尚、補充用として尻労WFに保管している新油がありましたら、ml程度ご提供下さい。新油の粘度をチェックいたします。粘度が当社推奨の管理限界値を超えていました。粘度は当社推奨の管理限界値を超えていました。粘度はmm/sと新油値mm/sに比較して、粘度変化率は-.％で、当社推奨の管理限界値である±％を超えていました。粘度はmm/sでした。粘度はmm/sでした。粘度指数はでした。粘度指数はでした。水分は良好。水分は.と当社推奨の管理限界値の以下であり、良好と判断します。全酸価は良好。全酸価は.mgKOH/gと新油値.mgKOH/g以内であり、良好と判断します。
報告№108-0411 報告№110-00019 | 分析№108-02745 分析№110-000065 | 110-000065 | ・摩耗状態前回に比較してSOAP／D－SOAPの鉄濃度に大きな変化はなく、異常摩耗の早期発見パラメータであるフェログラフィーのIs値が.と良好でした。・汚染度前回に比較して計数汚染度はNAS級からNAS級にランク増加したものの、良好でした。・粘度、水分、全酸価、IR、RBOTの各データは良好の範囲にありました。尚、別紙表および図に示す通り、全酸価は前々回の.mgKOH/gから今回.mgKOH/gに増加し、RBOTは前々回のminから今回minに減少していることから、酸化防止剤の減少に伴い、油中の酸成分が増加したことが分かりました。潤滑油および対象設備は継続使用可能な状態にあると判断します。尚、全酸価は、油中に酸成分が増加して上昇し、同時にRBOT値が低下することが知られています。本試料油は、平成年から年間でRBOT値が％低下し、明らかに酸化防止剤が減少し始めていることが分かります。現在のRBOT値と全酸価の変化では直ちに異常とは判断できないものの、劣化が急上昇する場合も考えられますので、定期的な分析による監視が必要と考えます。は良好と判断します。粘度は良好と判断します。粘度は.mm/sと新油値mm/sに比較して、粘度変化率は+％で、当社推奨の管理限界値である±％以内にあり、良好と判断します。水分は良好と判断します。水分はppmと当社推奨の管理限界値の以下であり、良好と判断します。全酸価は良好と判断します。全酸価は.mgKOH/gと新油値に比較して高いものの、IRの結果で油劣化の兆候を示すカルボン酸の吸収が確認されていないことから、良好と判断します。IRの結果、良好と判断します。IRの結果、油劣化の兆候を示すカルボン酸の吸収が確認されていないことから、良好と判断します。RBOTの結果、良好と判断します。RBOTはminと当社推奨の管理限界値のmin以上であり、良好と判断します。は良好と判断します。計数汚染度は良好と判断します。計数汚染度はNAS級と当社推奨の管理限界値のNAS級以内であり、良好と判断します。重量汚染度は良好と判断します。重量汚染度は.mg/mlと当社推奨の管理限界値のmg/ml以内であり、良好と判断します。機器の潤滑状態異常な潤滑状態を示す摩耗粒子は確認されませんでした。SOAPの結果は良好です。SOAPの結果、ニッケルがppm、油の添加剤成分であるリンがppm、外部から混入したと思われるナトリウムがppm検出されました。D－SOAPの結果は良好です。D－SOAPの結果、鉄が、外部から混入したと思われるカルシウムが、ナトリウムが検出されました。フェログラフィーの結果は良好です。異常摩耗の早期発見パラメータであるフェログラフィーのIs値が.と良好の範囲にありました。
報告№107-0072 報告№107-0072 | 分析№107-00336 分析№107-00336 | 107-00336 | 今回の採油は、機器停止中にドレンバルブから実施しているため、油循環中に採油した場合に比較し、油中粒子の沈降の影響を受けデータが高濃度に出る可能性があります。今回の分析は以上のことを踏まえて結果を検討しました。分析の結果、計数汚染度がNAS級とやや高い値でした。今回、汚染度が高くなっている原因は、機器停止中のドレンバルブから採油した影響と思われます。しかし、観察された摩耗粒子には、金属接触が厳しい場合に発生するシビア粒子、外部から混入したと思われる鉄錆がやや多く観察され、また、SOAP／D－SOAPでも鉄、銅、錫が検出されたことから、汚染度が高くなったのは、シャフト、軸受台金、軸受ケース等の鉄系材料を使用した箇所、オイルリング、軸受メタルの摩耗によるものと考えられました。軸受メタルの摩耗は、軸受メタルの主成分である錫がSOAPでppm、D－SOAPで検出されたことから確認できました。メタルの摩耗深さをSOAPの錫濃度ppm、油量Lから下式により算出しました。錫の摩耗体積＝錫濃度×-×油量×.×÷錫密度＝×-××.×÷.＝.平均的な摩耗深さ＝摩耗体積÷摩耗面積×＝.÷×＝.計算の結果、平均的な摩耗深さが.μmとなり、メタル表面粗さをsと仮定すると、メタルの摩耗は僅かであり、継続使用可能と判断します。但し、観察された摩耗粒子に油膜が破断して発生するシビア粒子が観察された事から、今後も摩耗が進行することが考えられるため、夏期ピーク前に再度分析を実施し、摩耗の進行状況を確認することを推奨します。尚、SOAPの結果でリン、亜鉛、カルシウムが検出されました。使用しているFBKタービンには、これらの添加剤は含まれていないことから、異種油が混入したか、或いは、油名が違う可能性が考えられましたので、ご確認下さい。これらのことは、計数汚染度がNAS級とやや高い値であること異常摩耗の早期発見パラメータであるフェログラフィーのIs値がの乗と高く、摩耗粒子形態観察の結果、異物の噛み込みにより発生する切削粒子、金属接触が厳しい場合に発生するシビア粒子がやや多く観察されたことSOAP／D－SOAPの結果、鉄、銅、メタルの主成分である錫が検出されたこと以上のことから判断しました。上述しましたように、今回の採油は停止中の採油であるため、循環中の採油に比較してデータが高目に出る可能性があります。これは、運転中の採油であったなら今回データより小さい値になることが考えられます。したがって、次回採油時には粒子の沈降の影響を極力抑え、油中粒子が均一な分散状態に近い状態で採油が実施できるように、主機運転中、または停止直後に採油を実施されることを推奨します。
報告№103-0283 | 分析№103-02701 | 103-02701 | トライボ診断により、機器軸受の潤滑状態、潤滑油の劣化状態を診断することを目的としました。分析の結果、ベアリング軌道面や転動面ですべりを伴うころがり摩擦が発生し、摩耗が進行しつつあることが確認されました。直ちにベアリングの損傷に至る状況ではありませんが、軌道面や転動面に発生した損傷が起点となって、フレーキングに進展することが懸念されるため、～ヶ月後に再度分析を実施し、摩耗の進行状況を確認されることを推奨します。このことは、前回に比較して、計数汚染度がNAS級から級に上昇していること異常摩耗の早期発見パラメータであるIs値がのマイナス乗からの乗に桁上昇していること摩耗の形態観察の結果、すべり摩擦により発生した摩耗粒子がやや多く見られること以上のことから判断しました。
報告№109-09136 報告№111-00053 | 分析№109-001160 分析№111-000234 | 111-000234 | 更油からの使用時間をもとに潤滑油の余寿命を評価したところ、潤滑油は次回定検まで使用可能と判断できました。次回定検時に更油を実施しない場合は、酸化安定度を知るための分析を実施し、余寿命を確認することを推奨します。酸化安定度はminであり、当社推奨の管理限界値のmin以上であることから、良好と判断します。
報告№104-6035 | 分析№104-00550 | 104-00550 | オーバーホール後回目の初期試験を実施した結果、摩耗は安定していると判断します。これらのことは、前回に比較して、計数汚染度はランク減少し、SOAP／D-SOAPの鉄及び錫濃度に大きな変化がなく、異常摩耗の早期発見パラメータであるフェログラフィーのIs値が、.と良好の範囲にあること以上のことから判断しました。
報告№106-6008 報告№106-0118 | 分析№106-00119 分析№106-00773 | 106-00773_変更 | 【診断状況】分析の結果、現状本軸受は継続使用可能な状態にありますが、摩耗粒子形態観察で外部から混入したと思われる鉄錆が多く観察されており、今後これらの鉄錆が噛み込み軸受軌道面に傷が発生し、この傷が起点となって疲労摩耗に進展することが懸念されます。一方、SOAP／D－SOAPの結果、海水中に含まれるナトリウムやマグネシウムが検出されたことから、海水が混入した可能性があります。なお、海水の影響で金属表面に腐食が発生する場合があり、腐食発生によるベアリング損傷を予防するため、今後はトライボ診断の結果によってはグリースの入れ替えとシール部の点検が必要になると思われます。【診断結果】摩耗粒子形態観察で転がり軸受の寿命の指標となるフレーキングの発生は確認されておらず、本軸受は継続使用可能な状態にあると判断します。尚、現状では過去のデータがなく、今後の摩耗進行状況を把握するためにも、年に度トライボ診断を実施し、摩耗の進行状況および海水の影響で発生する腐食摩耗の発生状況を確認することを推奨します。報告書の管理表中に示しているSOAP／D-SOAPは、グリース潤滑の場合、摩耗粒子が均一に分散していないため、測定値が大きく変動することがありますので参考値としてお考え下さい。
報告№105-8011 報告№105-0111 | 分析№105-00505 分析№105-00735 | 105-00735 | 本試験は、トライボ診断を実施し、軸受の潤滑状態、汚染状況、油の劣化状態を確認することを目的としました。軸受の潤滑状態ベアリング軌道面に疲労摩耗が発生しているものの、転がり軸受の寿命の指標となるフレーキングの発生が確認されていないことから、現在のところ、ベアリングは継続使用可能な状態にあると判断します。汚染状況計数汚染度は水分が高いためセンサーエラーを起こし、測定不能でした。重量汚染度が.mg/mlと汚染されていた。油の劣化状態油の劣化状況を確認するために実施した水分を除く項目は良好でした。水分がppmとやや高い値でした。発錆予防のため、更油などによる水分除去が必要です。
報告№109-09341 報告№109-09341 | 分析№109-002376・2377・2378 分析№109-002376・2377・2378 | 109-002376_2377_2378 | ディーゼル機関フィルタ上流側配管ドレンフィルタ下流側圧力制御逆止弁前フィルタ下流側圧力制御逆止弁前オイルパンにL補給し、ポールフィルタでオイルパン内の潤滑油の濾過を実施し、その後、プライミングポンプを起動して、時間循環しながら機関付潤滑油フィルタを通して濾過を実施した。その後プライミングポンプを停止して採油を実施した。濾過の効果を確認する。○汚染度フィルタ上流側配管ドレンがNAS級以上、フィルタ下流側圧力制御逆止弁前・フィルタ下流側圧力制御逆止弁前共にNAS級でした。○フェログラフィーおよびSOAP／D－SOAP・フィルタ上流側配管ドレン異常摩耗の早期発見パラメータは、ディーゼル発電機の潤滑油としてはやや高いの乗でした。また、観察された摩耗粒子は、μm以下の微小な鉄系摩耗粒子が比較的多く観察されました。SOAPで鉛、銅、D－SOAPで鉄が検出されました。・フィルタ下流側圧力制御逆止弁前異常摩耗の早期発見パラメータは、ディーゼル発電機の潤滑油としては正常な範囲よりやや高いの乗でした。また、観察された摩耗粒子は、μm以下の微小な鉄系摩耗粒子が比較的多く観察されました。SOAPで銅、D－SOAPで鉄が検出されました。・フィルタ下流側圧力制御逆止弁前異常摩耗の早期発見パラメータは、ディーゼル発電機の潤滑油としては正常な範囲よりやや高いの乗でした。また、観察された摩耗粒子は、μm以下の微小な鉄系摩耗粒子、金属接触が厳しい場合に発生するシビア粒子が比較的多く観察されました。SOAPで銅、D－SOAPで鉄が検出されました。濾過の効果オイルパンの潤滑油をポールフィルタで濾過したにもかかわらずフィルタ上流部がNAS級と汚染されていました。これは、オイルパン内のフィルタメッシュ以下の汚染物が残留し、それが循環したためと考えられます。フィルタ下流部A・B列がNAS級と改善されたのは、機関付潤滑油フィルタに汚染物が捕捉され、汚染度が改善されたためと考えられます。尚、機関付き潤滑油フィルタは、μmフィルタであるものの、分析結果からμm未満の粒子が捕捉されていることが確認されています。このフィルタ以外に捕捉されるところがなければフィルタに汚染物が捕捉されることでメッシュが小さくなり、濾過精度が向上した可能性が考えられます。フィルタ上流側配管ドレン汚染粒子数はNAS級以上と汚染されていました。汚染粒子数は以下の通りです。汚染粒子数はNAS級以上と汚染されていました。汚染度物重量は.mg/mlでした。汚染度物重量は.mg/mlでした。摩耗観察された摩耗粒子は、μm以下の微小な鉄系摩耗粒子が比較的多く観察されました。摩耗粒子の結果、μm以下の微小な鉄系摩耗粒子が比較的多く観察されました。異常摩耗の早期発見パラメータであるフェログラフィーのIs値がの乗とやや高く、摩耗粒子の形態観察の結果、観察された摩耗粒子は、μm以下の微小な鉄系摩耗粒子が比較的多く観察されました。金属濃度SOAPの結果、鉛、銅が検出されました。金属濃度SOAPの結果、鉛、銅、油の添加剤成分であるリン、亜鉛、カルシウム、マグネシウム、ホウ素、外部から混入したと思われるアルミニウムが検出されました。金属濃度酸溶解法の結果、鉄が検出されました。金属濃度酸溶解法の結果、鉄、油の添加剤成分であるリン、亜鉛、カルシウム、マグネシウム、外部から混入したと思われるアルミニウム、ナトリウムが検出されました。フィルタ下流側圧力制御逆止弁前汚染粒子数はNAS級と清浄です。汚染粒子数は以下の通りです。汚染粒子数はNAS級と清浄です。汚染度物重量はmg/mlでした。汚染度物重量はmg/mlでした。摩耗観察された摩耗粒子は、μm以下の微小な鉄系摩耗粒子が比較的多く観察されました。摩耗粒子の結果、μm以下の微小な鉄系摩耗粒子が比較的多く観察されました。異常摩耗の早期発見パラメータであるフェログラフィーのIs値がの乗とやや高く、摩耗粒子の形態観察の結果、観察された摩耗粒子は、μm以下の微小な鉄系摩耗粒子が比較的多く観察されました。金属濃度SOAPの結果、銅が検出されました。金属濃度SOAPの結果、銅、油の添加剤成分であるリン、亜鉛、カルシウム、マグネシウム、ホウ素、外部から混入したと思われるアルミニウムが検出されました。金属濃度酸溶解法の結果、鉄が検出されました。金属濃度酸溶解法の結果、鉄、油の添加剤成分であるリン、亜鉛、カルシウム、マグネシウム、外部から混入したと思われるアルミニウム、ナトリウムが検出されました。フィルタ下流側圧力制御逆止弁前汚染粒子数はNAS級と清浄です。汚染粒子数は以下の通りです。汚染粒子数はNAS級と清浄です。汚染度物重量は.mg/mlでした。汚染度物重量は.mg/mlでした。摩耗観察された摩耗粒子は、μm以下の微小な鉄系摩耗粒子が比較的多く観察されました。摩耗粒子の結果、μm以下の微小な鉄系摩耗粒子が比較的多く観察されました。異常摩耗の早期発見パラメータであるフェログラフィーのIs値がの乗とやや高く、摩耗粒子の形態観察の結果、観察された摩耗粒子は、μm以下の微小な鉄系摩耗粒子が比較的多く観察されました。金属濃度SOAPの結果、銅が検出されました。金属濃度SOAPの結果、銅、油の添加剤成分であるリン、亜鉛、カルシウム、マグネシウム、ホウ素、外部から混入したと思われるアルミニウムが検出されました。金属濃度酸溶解法の結果、鉄が検出されました。金属濃度酸溶解法の結果、鉄、油の添加剤成分であるリン、亜鉛、カルシウム、マグネシウム、外部から混入したと思われるアルミニウム、ナトリウムが検出されました。
報告№109-09136 報告№114-00141 | 分析№109-001160 分析№114-000447 | 114-000447 | 潤滑油は物理的性状、汚染状態が良好の範囲にあることから、継続使用可能な状態にあると判断します。前回に比較して、計数汚染度はNAS級からNAS級にランク上昇し、重量汚染度は.mg/mlから.mg/mlに増加しているものの、共に当社推奨の管理限界値以下であり良好です。粘度、水分、酸価、IR、RBOTの各データは良好でした。
報告№104-0129 | 分析№104-00994 | 104-00994 | 本試験は、作動油が濁り、サクションフィルタに目詰まりが発生したため、これらの原因を調査することを目的としました。分析の結果、水分がppmと当社推奨の管理限界値を大きく超えていることが判り、油が濁っている原因は、水分の影響であることが判りました。発錆予防のため、至急水分除去が必要と判断します。又、計数汚染度は、水分が多いためセンサーエラーを起こし測定不能でした。一方、重量汚染度の結果もmg/mlと当社推奨の管理限界値を大きく超えていました。光学顕微鏡写真に示す茶褐色状のスラッジは粘着性があり、加えて砂などが見られた場合、バルブの動作障害の原因となることが知られており、早い時期に除去する必要があります。スラッジの除去には、貴社で使用実績のある当社製清浄分散剤TS－での除去を推奨しますが、水分濃度が高い場合のTS－使用は避け、水分除去後の使用を推奨します。可能であれば完全に更油を実施することを推奨します。更油できない場合は水分除去作業後、一定の時間経過した時点で油圧系統内の各部の水分濃度が上昇しないことを慎重に確認し、その後TS－による除去作業を実施することを推奨します。尚、スラッジが発生する要因は、使用油であるテラスオイルに添加剤成分として含まれている、亜鉛が析出してスラッジとなったケースを多く経験しており、本サンプルも類似事例と思われます。
報告№109-09501 報告№109-09501 | 分析№109-003052 分析№109-003052 | 109-003052 | 、汚染は良好と判断します。潤滑油は継続使用可能な状態にあると判断します。≪状態監視とパラメータ≫分析の目的および各分析のパラメータは以下の通りです。特性低下目的：油の分析結果から、や劣化傾向ならびに添加剤の消耗程度、残存寿命などを確認する。粘度JISK全酸価JISK赤外線吸収スペクトルJISK酸化安定度試験JISK汚染目的：油の分析結果から、砂塵あるいは水・異種油などによるや、異物混入の有無を確認する。水分JISK計数汚染度JISB重量汚染度JISB光学顕微鏡観察摩耗目的：油中の摩耗粒子を分析する事により、回転・摺動部の潤滑状態、摩耗劣化の程度、余寿命などを解析する。摩耗診断電子顕微鏡観察JISKX線マイクロアナリシス油中金属濃度）JISK≪分析結果≫特性低下粘度：良好粘度値mm/sの新油値mm/sに対する変化率は+.％であり、当社推奨の管理限界値±％以内に留まっています。全酸価：良好全酸価.mgKOH/gは新油値の.mgKOH/gに比較し高くはあるものの、有機物・有機化合物試験の結果で油劣化の兆候を示すカルボン酸の吸収が見られないことから問題は無いと判断します。赤外線吸収スペクトル：良好酸化安定度試験：良好酸化安定度試験の結果、数値minは当社推奨の管理限界値min以上に留まっており、現時点での使用は可能と判断します。汚染水分：良好水分値ppmは当社推奨の管理限界値以内に留まっています。計数汚染度：今回は実施していません。重量汚染度：今回は実施していません。光学顕微鏡観察：今回は実施していません。摩耗摩耗診断電子顕微鏡観察・X線マイクロアナリシス：今回は実施していません。油中金属濃度：今回は実施していません。
報告№109-09136 報告№112-00363 | 分析№109-001160 分析№112-001502 | 112-001502 | 更油からの経過日数をもとに潤滑油の余寿命を評価したところ、潤滑油は定検までのヶ月間は使用可能と判断できました。次回定検時に更油を実施しない場合は、酸化安定度を知るための分析を実施し、余寿命を確認することを推奨します。酸化安定度はminであり、当社推奨の管理限界値のmin以上であることから、良好と判断します。
報告№109-09136 報告№110-00261 | 分析№109-001160 分析№110-001013 | 110-001013 | 前回に比較して計数汚染度はNAS級から等級に変化はなく、当社推奨の管理限界値内にありました。また、水分および重量汚染度の各データも当社推奨の管理限界値内にありました。潤滑油は継続使用可能な状態にあると判断します。
報告№108-5071 報告№110-00727 | 分析№108-02721 分析№110-003383 | 110-003383 | 潤滑油は粘度の低下と消泡性能の低下が確認されており、摩耗が発生する可能性がありますので、以下の対策を推奨します。更油の検討粘度が低下していたことから、今後適正な粘度範囲で使用していない場合、ギヤ歯面やベアリング軌道面で油膜切れが発生し、摩耗が進行することが懸念されるため、早めの更油の検討を推奨します。追加分析消泡性能が低下した場合、ギヤ歯面での油膜形成に影響が出て摩耗の発生が進展することがあります。今後は消泡性能低下の影響により摩耗が進展する可能性がありますので、フェログラフィーおよびSOAPを追加することを推奨します。分析結果粘度は低下していました。泡立ち試験の結果、消泡性能が低下していることが確認されました。粘度粘度はmm/sと新油値mm/sに比較して、粘度変化率は-％で、当社推奨の管理限界値である±％以内にあるものの、低下していました。泡立ち試験泡立ち試験は-と新油に比較して高い値でした。水分はppmと当社推奨の管理限界値の以下であり、良好と判断します。全酸価全酸価はmgKOH/gと新油値mgKOH/g以下であり、良好と判断します。
報告№111-00372 報告№111-00372 | 分析№111-001676 分析№111-001734 | 111-001734_date120111 | ちょう度値と新グリース値に比較して上昇し、当社推奨の管理上限値であるを超えていることから、軟化していることが分かりました。軟化したグリースを使用した場合、グリースの漏洩や軸受等で油膜切れが発生することが懸念されます。グリースが軟化していたため、以下の対策が必要です。グリースを交換されることを推奨します。≪状態監視とパラメータ≫分析の目的および各分析のパラメータは以下の通りです。特性低下目的：グリースの分析結果から、グリースの物理的性状や劣化傾向などを確認する。全酸価JISK赤外線吸収スペクトルJISKちょう度JISK滴点JISK摩耗目的：グリース中の摩耗粒子を分析する事により、回転・摺動部の潤滑状態、摩耗劣化の程度、余寿命などを解析する。摩耗診断電子顕微鏡観察JISKX線マイクロアナリシス油中金属濃度JISK≪分析結果≫特性低下全酸価：良好全酸価mgKOH/gは新油値のmgKOH/g以内にあることから問題は無いと判断します。赤外線吸収スペクトル：良好ちょう度：要処置ちょう度値はと当社推奨の管理上限値であるを超えていました。滴点：測定不能滴点は試料グリースが少ないため、測定不能でした。摩耗摩耗診断電子顕微鏡観察・X線マイクロアナリシス：今回は実施していません。油中金属濃度：今回は実施していません。
|  | 113-001665 | ストレージタンク内の油の水分は良好の範囲にあり、水分混入の原因箇所の可能性は低いと考えられます。水分はppmと当社推奨の管理限界値以下であり、良好と判断します。
報告№108-5071 報告№111-00598 | 分析№108-02721 分析№111-002792 | 111-002792 | 潤滑油は継続使用可能な状態にあると判断します。但し、消泡性能が低下していることから、以下の対策を推奨します。追加分析消泡性能が低下した場合、ギヤ歯面での油膜形成に影響が出て摩耗が進展することがありますので、フェログラフィーおよびSOAP-Tを追加して摩耗により発生する油中金属濃度や潤滑状態を確認することを推奨します。泡立ち試験泡立ち試験の結果は、一般的には消泡性能が低下していると判断できる値の-でしたが、前回同様に新油値の-であるのに比較して高い値であったことから、消泡性能が低下していることが分かりました。今後の使用状況によっては油の酸化劣化が進行したり、ギヤ歯面およびベアリング軌道面で油膜切れが発生したりする場合があるため、消泡剤の添加による消泡性能の改善など何らかの対応が必要になると思われます。分析結果泡立ち試験の結果、消泡性能が低下していました。粘度粘度は.mm/sと新油値mm/sに比較して、粘度変化率は-％で、当社推奨の管理限界値である±％以内にあり、良好と判断します。泡立ち試験泡立ち試験は-と新油値に比較して高い値でした。水分は.ppmと当社推奨の管理限界値の以下であり、良好と判断します。全酸価全酸価は.mgKOH/gと新油値.mgKOH/gに比較して高いものの、IRの結果で油劣化の兆候を示すカルボン酸の吸収が確認されていないことから、良好と判断します。
報告№109-09136 報告№112-00589 | 分析№109-001160 分析№112-002481 | 112-002481 | 分析の結果、潤滑油の劣化は確認されていないことから、継続使用可能な状態にあると判断します。但し、油中の汚染度が高く、汚染物がギヤ歯面や軌道面に噛み込み摩耗が進行することが懸念されるため、以下の対策を推奨します。減速機分析の結果、減速機は継続使用可能な状態にあると判断します。但し、切削摩耗や疲労摩耗が発生しており、今後も摩耗の進行を傾向監視するため、以下の対策を推奨します。濾過油中の汚染度が高いことから、摩耗粒子や異物等がギヤ歯面や軸受軌道面に噛み込むことによる摩耗の進行が懸念されるため、濾過を推奨します。定期的な分析定期的に分析を実施することにより、データの変化から異常の兆候を早期に発見することが可能となります。また、今回は対象設備の初回分析であるため、あと最低でも回分析を実施し、分析データの変化から今後の分析周期を検討することを推奨します。今後、切削摩耗や疲労摩耗の進行が懸念されるため、出来るだけ早めに回目の分析を実施することを推奨します。はフェログラフィーおよびSOAP-Tの結果から総合的に判断した結果、継続使用は可能ですが、機器の機能を保持するためにも傾向管理が有用と考えます。フェログラフィー【定量分析：Is値】Is値は異常摩耗の早期発見パラメータのつで、摩耗粒子を定量化するために用います。今回のIs値はの乗と低い値でした。フェログラフィー【定性分析：摩耗粒子および摩耗形態観察】分析結果から比較的多く観察された摩耗粒子は、以下の通りでした。切削粒子・異物や金属表面の微小突起による切削摩耗により発生。疲労摩耗粒子・繰返し応力を受けて発生。フリクションポリマ・局部的に高圧・高温となる場合に発生。観察された摩耗粒子の中でも、切削粒子は、注意が必要です。減速機で切削摩耗が発生した場合、減速機内部で使用されている転がり軸受が切削摩耗により生じた軌道面の損傷が起点となって、寿命が分の程度に低下することがあることから、切削摩耗には十分注意する必要があります。切削摩耗の発生原因となる混入異物が残留している場合、この異物により切削摩耗が継続して発生する可能性があります。Iカップリング発光分光分析【SOAP-T】検出された金属元素から発生箇所を推定すると、以下の通りでした。鉄、ニッケル、錫・ギヤ、軸受等リン、モリブデン・添加剤カルシウム、アルミニウム、ナトリウム・外部混入異物バックラッシご提供いただいた減速機に関する情報からハスバ歯車の組み合わせの段減速機構であり、この歯車の構成から接触点箇所のバックラッシを求めました。尚、ギヤの情報が不明でしたので、φ減速機の情報を使用しました。ギヤのバックラッシの増加量を求めた結果、接触点箇所でバックラッシの増加量は、.μmと推定されます。バックラッシ増加分の上限値は、メーカにより差異はあるものの、当社の推奨するバックラッシは、一般に推奨されるμmを管理目安にしています。この値に比較して十分に小さい値です。計数汚染度は当社推奨の管理限界値を超えていました。計数汚染度計数汚染度は、NAS級以上と当社推奨の管理限界値NAS級を超えていました。重量汚染度は、.mg/mlでした。光学顕微鏡写真重量汚染度で濾過したフィルタ表面上の夾雑物を光学顕微鏡で観察した結果、金属片、鉄錆、砂等が観察されました。は良好と判断します。粘度粘度は、.mm/sと新油値.mm/sに比較して、粘度変化率は-.％で、当社推奨の管理限界値である±％以内であり、良好と判断します。水分は、.ppmと当社推奨の管理限界値の以下であり、良好と判断します。酸価は、.mgKOH/gと新油値.mgKOH/g以下であり、良好と判断します。IRIRチャートの結果、新油と使用油のスペクトルパターンはほぼ一致し、また、油劣化の兆候を示すカルボン酸の吸収が確認されていないことから、良好と判断します。
報告№102-4083 | 分析№102-03298 | 102-03298 | 分析の結果、ギヤ歯面、転がり軸受軌道面は良好な状態にあると判断します。このことは、計数汚染度がNAS級以上と汚染されているものの、SOAP／D-SOAPで摩耗により発生する鉄や銅が検出されず、異常摩耗の早期発見パラメータであるフェログラフィーのIs値がと良好の範囲にあることから判断しました。但し、外部から混入した異物が多く、今後これらの異物がギヤ歯面等に噛み込み摩耗が進行する場合がありますので、ヶ月後に再度分析を実施し、摩耗の進行状況を確認されることを推奨します。尚、を示す水分、全酸価、IRの各データが良好でしたが、粘度が新油に比較して％減少しており、油膜切れによる摩耗進行を予防するため、更油を実施されることを推奨します。
報告№109-09136 報告№112-00616 | 分析№109-001160 分析№112-002664 | 112-002664 | 軸受は継続使用可能な状態にあると判断します。但し、今後も摩耗の進行を傾向監視するため、以下の対策を推奨します。定期的な分析今後も摩耗の進行を監視するため、定期的に分析を実施し、分析データによる摩耗の進行状況を確認することを推奨します。はフェログラフィーおよびSOAP／D-SOAPの結果から総合的に判断した結果、傾向管理が必要な状態にあると考えられます。フェログラフィー【定量分析：Is値】Is値は異常摩耗の早期発見パラメータのつで、摩耗粒子を定量化するために用います。Is値は前回に比較しての乗から変化はなく、低い値でした。フェログラフィー【定性分析：摩耗粒子および摩耗形態観察】分析結果から比較的多く観察された粒子は、以下の通りでした。正常な摩耗粒子・潤滑状態が正常なマイルド摩耗により発生。切削粒子・異物や金属表面の微小突起による切削摩耗により発生。銅系シビア粒子・潤滑状態がやや厳しい凝着摩耗により発生。金属潤滑部が局部的に油膜切れを起していると考えられます。疲労摩耗粒子・繰返し応力を受けて発生。観察された摩耗粒子の中でも切削粒子、銅系シビア粒子は、注意が必要です。摩耗形態の中でも切削摩耗は摩耗進行速度が速く、転がり軸受でこの摩耗形態が発生した場合には寿命が分の程度に低下することも知られており、切削摩耗により生じた軌道面の損傷が起点となって、転がり軸受の寿命となるフレーキングに進展することから、傾向監視が必要です。銅を使用した箇所は、転がり軸受の型番から保持器と推定されます。今後、保持器の摩耗が進行することで転動体とのギャップが大きくなると共に振動が増大し、摩耗の進行につながることが懸念されます。Iカップリング発光分光分析【SOAP／D-SOAP】検出された金属元素から発生箇所を推定すると、以下の通りでした。鉄、銅、ニッケル、錫、亜鉛・軸受等リン・添加剤カルシウム、アルミニウム、ナトリウム・外部混入異物計数汚染度は、前回に比較してNAS級から等級に変化はないものの、やや高い値でした。フィルタ表面の異物観察で銅合金、鉄錆、砂等が観察されたことから、汚染度が高い要因は、摩耗と外部混入異物の影響と思われます。分析結果計数汚染度は、当社推奨の管理限界値以下にあるものの、やや高い値でした。計数汚染度計数汚染度はNAS級と当社推奨の管理限界値のNAS級以下にあるものの、やや高い値でした。重量汚染度はmg/mlでした。摩耗粒子の形態観察の結果、潤滑状態が正常な場合に発生する摩耗粒子、異物の噛み込みや金属表面の微小突起により発生する切削粒子、金属潤滑部が局部的に油膜切れを起して発生する銅系シビア粒子、繰返し応力を受けて発生する疲労摩耗粒子が比較的多く観察されました。SOAPSOAPの結果、摩耗により発生する銅が検出されました。D-SOAPD-SOAPの結果、摩耗により発生する鉄および銅が検出されました。フェログラフィー異常摩耗の早期発見パラメータであるフェログラフィーのIs値がの乗と良好の範囲にあるものの、摩耗粒子の形態観察の結果、潤滑状態が正常な場合に発生する摩耗粒子、異物の噛み込みや金属表面の微小突起により発生する切削粒子、金属潤滑部が局部的に油膜切れを起して発生する銅系シビア粒子、繰返し応力を受けて発生する疲労摩耗粒子が比較的多く観察されました。
報告№107-0366 報告№108-0126 | 分析№107-01900 分析№108-00732 | 108-00732 | 濾過前の試料油を分析した結果、摩耗粒子の形態観察でμm以下の鉄系摩耗粒子、金属接触が厳しい場合に発生するシビア粒子がやや多く観察されました。D－SOAPの結果で鉄が前回同様に検出されており、また、摩耗粒子の形態でシビア粒子が観察されていることから、摩耗は、主にサーボシリンダ内壁やポンプ内部で摩耗が発生している可能性が考えられます。過去回の分析で計数汚染度はNAS級と良好の範囲にあり、粒子数に増減はあるものの、等級に変化はありませんでした。しかし、前回から今回までの～μmサイズが増加傾向を示しています。この摩耗が進展し、潤滑状態がさらに厳しくなって計数汚染度がやや不良のNAS級に到達した場合、バルブ類の動作障害やフィルタの目詰まり等が発生することが懸念されます。これらの障害発生に対する弊害を勘案の上、念のため、ヶ月後に再度分析を実施し、汚染状況及び摩耗の進行状況を確認されることを推奨します。
報告№109-6509 報告№109-6509 | 分析№109-00179 分析№109-00181 | 109-00181 | 機器の潤滑状態および精点Aを実施し、前回データと照合した結果、油中摩耗粒子の増加が確認されています。油中の粒子濃度は、油膜破断による発生や、油槽内などでの沈降が均衡したところで一定、いわゆる平衡状態になりますが、このバランスが崩れると増加する場合と減少する場合とに分かれます。増加した場合は、発生と減少の均衡が崩れ、摩耗の発生や外部混入が始まったことを示し、またこれとは反対に、減少した場合は発生量が減少しているか、或いは、減少量が大きくなっていることを示します。特に減少は、汚染状態や潤滑状態が良好であることを示唆しています。分析の結果、計数汚染度はNAS級と清浄であり、かつ、異常摩耗の早期発見パラメータであるフェログラフィーのIs値がのマイナス乗と良好の範囲にあることから、本設備は継続使用可能と判断します。油中粒子濃度が増加していたのは、採油時に鉄錆、砂などの異物が混入したと推定されますので、採油器具などは十分に洗浄された状態で使用することが必要です。これらのことは、前回に比較して、計数汚染度はランク増加し、フィルタ表面の異物観察で鉄錆、砂等が観察されたものの、SOAP／D-SOAPの鉄濃度に変化がないこと異常摩耗の早期発見パラメータであるフェログラフィーのIs値がのマイナス乗と良好の範囲にあること以上のことから判断しています。潤滑油の基本特性潤滑油の基本特性は、良好の範囲にあることから継続使用可能と判断します。
報告№108-5077 報告№108-5077 | 分析№108-02808 分析№108-02808 | 108-02808 | トライボ診断の結果、泡立ち試験を除く項目は良好です。泡立ち試験の結果は、一般的には消泡性能が低くいと判断できる値の-ですが、新油値の-と同レベルにあったため、良好と判断します。機器の潤滑状態潤滑状態指数はの乗と濾過設備のない機器であれば正常な潤滑状態にあると判断できますが、ギヤボックスの油系統にはインラインフィルタとオフラインフィルタがあり、μmサイズ以上の粒子の大部分は捕捉され、異常な摩耗状態が発生したとしても正常な潤滑状態にあると誤認してしまう可能性があります。そこで、フィルタが設置されていない場合の潤滑状態を、一般的なフィルタの効率である.と仮定し、粒子の発生状況から潤滑状態を推定します。その結果、ギヤは継続使用可能な状態にあると思われますが、潤滑状態指数は摩耗がやや厳しい状態であるの乗領域にあると推定できます。推定結果は、フィルタの濾過効率を仮定して求めたものですが、フィルタがない状態では油中の粒子濃度は現在より高いことは明らかです。そのためヶ月後に再度分析を実施し、摩耗進行の有無をチェックすることを推奨します。尚、フィルタの捕捉の影響による誤認を避けるため、これまでの採油箇所に加え、インラインフィルタやオフラインフィルタの捕捉物も分析し、その結果から潤滑状態を評価することを提案します。フィルタ捕捉物の分析を実施する際には、フィルタ使用時間の情報をご提供いただけますようお願い致します。泡立ち試験の結果、消泡性能が低いと判断できる値であるものの、新油と同レベルにあると判断します。粘度は良好。粘度はmm/sと新油値.mm/sに比較して、粘度変化率は-.％で、当社推奨の管理限界値である±％以内にあり、良好と判断します。粘度はmm/sとなっています。粘度はmm/sとなっています。粘度指数はとなっています。粘度指数はとなっています。泡立ち試験は-となっています。泡立ち試験は-と新油と同レベルにあり、消泡性能が新油と同レベルにあると判断します。水分は良好。水分はと当社推奨の管理限界値の以下であり、良好と判断します。全酸価は良好。全酸価は.mgKOH/gと新油値.mgKOH/gに比較して高いものの、IRの結果で油劣化の兆候を示すカルボン酸の吸収が確認されていないことから、良好と判断します。機器の潤滑状態摩耗粒子の形態観察の結果、ギヤ歯面の疲労摩耗で発生したと推定されるμmサイズの摩耗粒子が観察されています。μmサイズの摩耗粒子が観察されています。異常摩耗の早期発見パラメータである潤滑状態指数がの乗と良好な範囲にあるものの、摩耗粒子の形態観察の結果、ギヤ歯面の摩耗で発生したμmサイズの摩耗粒子が観察されています。
|  | 112-001991 | 潤滑油および対象設備は継続使用可能な状態にあると判断します。但し、今後も摩耗の進行を傾向監視するため、以下の対策を推奨します。定期的な分析今後懸念される切削摩耗や凝着摩耗の進行を監視するため、定期的に分析を実施することを推奨します。はフェログラフィーおよびSOAPの結果から総合的に判断した結果、やや厳しい状態にあると考えられます。フェログラフィー【定量分析：Is値】Is値は異常摩耗の早期発見パラメータのつで、摩耗粒子を定量化するために用います。今回のIs値はの乗と低い値でした。フェログラフィー【定性分析：摩耗粒子および摩耗形態観察】分析結果から比較的多く観察された粒子は、以下の通りでした。正常な摩耗粒子・潤滑状態が正常なマイルド摩耗により発生。切削粒子・異物や金属表面の微小突起による切削摩耗により発生。鉄系および銅系シビア粒子・潤滑状態がやや厳しい凝着摩耗により発生。金属潤滑部が局部的に油膜切れを起していると考えられます。観察された摩耗粒子の中でも切削粒子、銅系シビア粒子は、注意が必要です。ギヤボックスで切削摩耗が発生した場合、内部で使用されている転がり軸受が切削摩耗により生じた軌道面の損傷が起点となって、寿命が分の程度に低下することがあることから、切削摩耗には十分注意する必要があります。切削摩耗の発生原因となる混入異物が残留している場合、この異物により切削摩耗が継続して発生する可能性があります。銅を使用した箇所は、転がり軸受の保持器の可能性があります。保持器であった場合、摩耗が進行することで転動体とのギャップが大きくなると共に振動が増大し、摩耗の進行につながることが懸念されます。Iカップリング発光分光分析【SOAP】検出された金属元素から発生箇所を推定すると、以下の通りでした。鉄、銅、亜鉛・ギヤ、軸受等リン・添加剤粘度、水分、IR酸化度の各データは良好でした。
報告№109-09136 報告№112-00360 | 分析№109-001160 分析№112-001425 | 112-001425 | 減速機は継続使用可能な状態にあると判断します。但し、今後も摩耗の進行を傾向監視するため、以下の対策を推奨します。定期的な分析凝着摩耗や疲労摩耗の進行を監視するため、定期的に分析を実施し、分析データによる摩耗の進行状況を確認することを推奨します。はフェログラフィーおよびSOAP／D-SOAPの結果から総合的に判断した結果、やや厳しい状態にあると考えられます。フェログラフィー【定量分析：Is値】Is値は異常摩耗の早期発見パラメータのつで、摩耗粒子を定量化するために用います。前回に比較してのIs値はの乗から変化はなく、低い値でした。フェログラフィー【定性分析：摩耗粒子および摩耗形態観察】分析結果から比較的多く観察された粒子は、以下の通りでした。正常な摩耗粒子・潤滑状態が正常なマイルド摩耗により発生。疲労摩耗粒子・繰返し応力を受けて発生。黒錆・潤滑状態がやや厳しい凝着摩耗により発生。金属接触が厳しく、且つ、高い摩擦熱が発生していると考えられます。フリクションポリマ・局部的に高圧・高温となる場合に発生。観察された摩耗粒子の中でもフリクションポリマは、注意が必要です。フリクションポリマは、潤滑油がギヤ歯面や軌道面に押し込められ高圧状態になると同時に、圧縮熱により高温状態になった結果、基油自身が重合反応を起こし生成することが知られています。そのため、高圧高温状態の解消がなされなければ、潤滑油の劣化が進行し、粘度上昇に因る潤滑異常に進展する場合があります。Iカップリング発光分光分析【SOAP／D-SOAP】検出された金属元素から発生箇所を推定すると、以下の通りでした。鉄・ギヤ、軸受等リン・添加剤カルシウム、アルミニウム、ナトリウム・外部混入異物前回に比較して計数汚染度はNAS級からNAS級にランク低下し、良好でした。分析結果は良好と判断します。計数汚染度計数汚染度はNAS級と当社推奨の管理限界値のNAS級以下にあり、良好と判断します。重量汚染度はmg/mlでした。摩耗粒子の形態観察の結果、潤滑状態が正常な場合に発生する摩耗粒子、繰返し応力を受けて発生する疲労摩耗粒子、金属接触が厳しく、且つ、摩擦熱が高い場合に発生する黒錆、局部的に高圧・高温となる場合に発生するフリクションポリマが比較的多く観察されました。SOAPSOAPの結果、摩耗により発生する鉄が検出されました。D-SOAPD-SOAPの結果、摩耗により発生する鉄が検出されました。フェログラフィー異常摩耗の早期発見パラメータであるフェログラフィーのIs値がの乗と良好の範囲にあるものの、摩耗粒子の形態観察の結果、潤滑状態が正常な場合に発生する摩耗粒子、繰返し応力を受けて発生する疲労摩耗粒子、金属接触が厳しく、且つ、摩擦熱が高い場合に発生する黒錆、局部的に高圧・高温となる場合に発生するフリクションポリマが比較的多く観察されました。
報告№109-09136 報告№112-00561 | 分析№109-001160 分析№112-002323 | 112-002323_date130321 | 分析の結果、潤滑油の劣化はないことから、継続使用可能な状態にあると判断します。但し、油中の汚染度がやや高いことから、以下の対策を推奨します。軸受分析の結果、軸受は継続使用可能な状態にあると判断します。但し、将来的な摩耗進行の有無を確認するためにも傾向監視を継続することが有効です。定期的な分析今後懸念される切削摩耗や凝着摩耗の進行を監視するため、定期的に分析を実施することを推奨します。診断結果は良好と判断します。粘度前回に比較して今回の粘度は、mm/sからmm/sに上昇していました。新油値mm/sに比較して、粘度変化率は+.％で、当社推奨の管理限界値である±％以内であり、良好と判断します。水分前回に比較して今回の水分は、ppmから.ppmに減少していました。当社推奨の管理限界値の以下であり、良好と判断します。酸価前回に比較して今回の酸価は、から.mgKOH/gに上昇していました。新油値.mgKOH/g以下であり、良好と判断します。IRIRチャートの結果、新油と使用油のスペクトルパターンはほぼ一致し、また、油劣化の兆候を示すカルボン酸の吸収が確認されていないことから、良好と判断します。計数汚染度は当社推奨の管理限界値以下であるものの、やや高い値でした。計数汚染度前回に比較して今回の計数汚染度は、NAS級からNAS級に増加していました。当社推奨の管理限界値NAS級以下であるものの、やや高い値でした。重量汚染度前回に比較して今回の重量汚染度は、.mg/mlから.mg/mlに減少していました。当社推奨の管理限界値mg/ml以下であり、良好と判断します。光学顕微鏡写真重量汚染度で濾過したフィルタ表面上の夾雑物を光学顕微鏡で観察した結果、金属片、鉄錆、砂等が観察されました。はフェログラフィーおよびSOAP-Tの結果から総合的に判断した結果、継続使用は可能ですが、機器の機能を保持するためにも傾向管理が有用と考えます。フェログラフィー【異常摩耗指数：Is値】Is値は異常摩耗の早期発見パラメータのつで、摩耗粒子を定量化するために用います。前回に比較して今回のIs値はの乗から乗に低下しているもの、やや高い値でした。フェログラフィー【定性分析：摩耗粒子および摩耗形態観察】分析結果から比較的多く観察された粒子は、以下の通りでした。切削粒子・異物や金属表面の微小突起による切削摩耗により発生。シビア粒子・潤滑状態がやや厳しい凝着摩耗により発生。金属潤滑部が局部的に油膜切れを起していると考えられます。観察された摩耗粒子の中でも切削粒子、シビア粒子は、注意が必要です。摩耗形態の中でも切削摩耗は摩耗進行速度が速く、転がり軸受でこの摩耗形態が発生した場合には寿命が分の程度に低下することも知られており、切削摩耗により生じた軌道面の損傷が起点となって、転がり軸受の寿命となるフレーキングに進展することから、傾向監視が必要です。シビア粒子は、凝着摩耗に分類されます。これらの摩耗粒子は、軌道面で凝着、破断を繰り返し、この過程で生じる移着粒子が成長して摩耗粒子となります。そのため、軌道面では局部的に油膜切れが発生していることを示しています。この状態が継続した場合、摩耗粒子のサイズは徐々に大型化していき、軸受の損傷に至る場合がありますので、傾向監視が必要です。Iカップリング発光分光分析【SOAP-T】検出された金属元素から発生箇所を推定すると、以下の通りでした。鉄、銅・軸受等リン、亜鉛・添加剤カルシウム、ナトリウム・外部混入異物
報告№109-09136 報告№111-00149 | 分析№109-001160 分析№111-000729 | 111-000729_date110920 | 酸化安定度は、新油値に比較して大きな値であり減少傾向は確認されませんでした。更油から今回採油までのヶ月間で酸化防止剤の消耗は確認されていないことから、使用条件が同様であれば、定検周期は使用できる可能性が高いと判断します。次回定検時に更油を実施しない場合は、酸化安定度を知るための分析を実施し、余寿命を確認することを推奨します。酸化安定度はminであり、当社推奨の管理限界値のmin以上であることから、良好と判断します。
報告№109-09249 報告№110-00306 | 分析№109-001747 分析№110-001348 | 110-001348 | 油中金属の分析は、試料油を以上の高温で発光させた光を分光器で分光し、金属固有の波長から元素を特定するとともに、光の強度から濃度を求めるIカップリング発光分光分析法を用います。また摩耗状態は、SOAP法により求めた金属成分と濃度に、フェログラフィー法による早期発見パラメータであるIs値と摩耗粒子分析とを加味し、さらに摩耗粒子の形態により摩擦面で発生している摩耗機構を推定して総合的に判断します。Iカップリング発光分光分析供試のタービン油を分析した結果、検出された金属は油中金属元素の結果表に示すように、亜鉛、カルシウム、ナトリウムでした。これら検出された金属元素から発生箇所を推定すると、亜鉛、カルシウム、ナトリウム・外部混入異物であると思われます。フェログラフィー摩耗粒子分析結果から観察された粒子は、外部から混入したと思われる鉄錆、砂等でした。潤滑状態と摩耗形態異常摩耗の早期発見パラメータとして摩耗粒子を定量化して評価するフェログラフィーのIs値は、潤滑状態が正常なのマイナス乗となっていました。水分、汚染粒子数、汚染度物重量の各データは良好でした。粘度、全酸価、酸化安定度、有機物・有機化合物の各データは良好でした。潤滑油および対象設備は継続使用可能な状態にあると判断します。分析結果特性低下特性低下に係るパラメータの分析結果は良好と判断します。粘度粘度はmm/sと新油値mm/sに対する粘度変化率は+％で、当社推奨の管理限界値である±％以内にあり、良好と判断します。全酸価添加タービン油の全酸価は、油メーカによって初期値が違うため統一した管理基準を設定するのが困難であることから、当社では管理限界値を設定しておらず、新油分析値との比較及び他の分析項目の結果より全酸価の状態判断を行います。その結果、全酸価は.mgKOH/gと新油値.mgKOH/gに比較して変化はないことから良好と判断します。酸化安定度酸化安定度はminであり、当社推奨の管理限界値のmin以上であることから良好と判断します。有機物・有機化合物有機物・有機化合物は、IRチャートによる新油分析値との比較の結果、cm-付近に劣化の兆候を示すカルボン酸の吸収が確認されていないことから、良好と判断します。色相はL.であり、新油値のLに比較して大きな変化はないことから、良好と判断します。汚染に係るパラメータの分析結果は良好と判断します。水分はppmであり、当社推奨の管理限界値の以下であることから良好と判断します。汚染粒子数はNAS級であり、当社推奨の管理限界値のNAS級以内であることから良好と判断します。汚染度物重量は.mg/mlであり、当社推奨の管理限界値のmg/m以内であることから良好と判断します。摩耗フェログラフィーによる摩耗粒子の観察の結果、外部から混入したと思われる鉄錆、砂等が比較的多く観察されました。異常摩耗の早期発見パラメータであるフェログラフィーのIs値がのマイナス乗と良好の範囲にあるものの、摩耗粒子の形態観察の結果、外部から混入したと思われる鉄錆、砂等が比較的多く観察されました。金属濃度SOAP法により金属濃度を測定した結果、外部から混入したと思われる亜鉛がppm、カルシウムがppm検出されました。金属濃度酸溶解法により金属濃度を測定した結果、外部から混入したと思われるカルシウムが、ナトリウムが検出されました。
報告№102-6167 報告№102-6167 この状況で使用を続けるとバルブ類の動作障害、ストレーナの目詰まりによる圧力低下等の障害が発生する可能性がありますので、ストレーナ付近に堆積していると思われるスラッジを除去する必要があります。除去方法は、前報で推奨しました当社製清浄分散剤ＴＳ－６０４の投与と濾過を推奨します。 | 分析№102-3156,3157,3158 分析№102-3156,3157,3158 | 102-03156_3157_3158 | 分析の結果、濾過前・濾過後の油共に、全てのデータが良好でした。濾過機の入口と出口の計数汚染度の結果、いずれもNAS級とほとんど変化がありませんでした。このことから以下の通り考えられます。濾過機の濾過性能の上限に到達している。摩耗粒子は発生していない。の濾過性能の上限に到達している場合、今後摩耗が進行することで計数汚染度が上昇します。一方、の摩耗粒子が発生していなければ、計数汚染度には変化がないはずです。以上のことから、ヶ月後に今回同様の分析を実施し、摩耗の進行状況を確認されることを推奨します。濾過効率圧油集油槽に設置されている濾過機の濾過効率を確認するために、濾過機の入口と出口から採油を実施しましたが、濾過機の入口と出口のデータに変化がなく、濾過機の濾過性能の上限に到達していると考えられました。そこで、前回年前のデータと今回のデータから十分に時間が経過した時点での濾過効率を下式により計算しました。その結果、表に示すように、～％を示し、汚染粒子の捕捉には十分な性能を有していると判断します。 表SEQ表\ARABIC濾過効率 前回 今回 濾過効率 ～μm ％ ～μm ％ ～μm ％ ～μm ％ μm以上 ％ NAS等級 スラッジの分析スラッジを分析した結果、D－SOAPで鉄が.ppm、油の添加剤成分であるバリウムがが検出されました。この試料油中には、鉄系の摩耗粒子及び油の添加剤成分のバリウムが析出した、いわゆるスラッジが含まれていることか判りました。集油槽から採取した油からは、検出されなかったスラッジがストレーナで検出されていることから、ストレーナ配管付近にスラッジが堆積していると考えられ、このスラッジがバルブ類の動作障害を発生させる可能性があります。今回の分析結果を含め回の分析結果を見てみると、本圧油集油槽には、濾過機が設置されていることで、集油槽内の油は清浄であるものの、ストレーナ付近にはスラッジが多く堆積していることが判ります。
報告№104-0115 報告№104-0115 | 分析№104-00901 分析№104-00901 | 104-00901 | 分析の結果、軸受軌道面にマイクロフレーキングが発生していると考えられます。但し、本試料油はヶ月前に更油を実施しており、更油前の摩耗粒子の発生状況が確認出来ないため断定できないものの、フレーキングの進展段階にあることが懸念されました。したがって、なるべく早い時期に再度分析を実施し、摩耗の進行状況を確認する必要があります。運転時間時間経過した後、早い時期に再分析を実施することを推奨します。このことは、SOAP／D-SOAPで軸受の摩耗により発生する鉄、クロムが検出され、異常摩耗の早期発見パラメータであるフェログラフィーのIs値がの乗とやや高く摩耗粒子形態観察の結果から、軸受軌道面の疲労摩耗により発生した摩耗粒子が観察されたことから判断しました。計数汚染度が管理限界値に到達していました。計数汚染度は当社推奨の管理限界値に到達していました。計数汚染度はNAS級と当社推奨の管理限界値に到達していました。重量汚染度はmg/mlでした。重量汚染度はmg/mlでした。機器の潤滑状態フェログラフィーの結果、軸受軌道面にマイクロフレーキングが発生していると考えられます。今後更に摩耗が進行し、軸受の寿命の指標とされるフレーキングに進展することが懸念されるため、運転時間時間経過後に再度分析を実施し、摩耗の進行状況を確認されることを推奨します。SOAPは良好と判断します。SOAPの結果、軸受軌道面の摩耗により発生した鉄が多く検出されました。D－SOAPの結果、鉄および銅が多く検出されました。D－SOAPの結果、摩耗により発生する鉄、クロム、銅が検出されました。フェログラフィーの結果、軸受軌道面にマイクロフレーキングが発生していると考えられます。フェログラフィーの結果、軸受軌道面にマイクロフレーキングが発生していると考えられます。
報告№104-0221 報告№104-0221 | 分析№104-01615 分析№104-01615 | 104-01615 | 分析の結果、全てのデータが良好の範囲にあり、この油は継続使用可能と判断します。但し、主機停止中にドレンバルブから採油を実施しているため、油循環中の採油に比較して油中粒子が沈降して高濃度になっている部分を採油していると考えられます。したがって、油が循環している状態で採油を実施した場合に比較して、分析データが高くなり、異常な状態と判断してしまう可能性がありますので、今後の採油は、停止直後、或いは、油循環中に採油を実施されることを推奨します。は良好と判断します。粘度は良好と判断します。粘度はmm/sと新油値mm/sに比較して、粘度変化率は-.％で、当社推奨の管理限界値である±％以内にあり、良好と判断します。水分は良好と判断します。水分は.ppmと当社推奨の管理限界値の以下であり、良好と判断します。全酸価は良好と判断します。全酸価はと新油値に比較して、変化はなく、良好と判断します。IRの結果、良好と判断します。IRの結果、油劣化の兆候を示すカルボン酸の吸収が確認されていないことから、良好と判断します。RBOTの結果、良好と判断します。RBOTはminと当社推奨の管理限界値のmin以上であり、良好と判断します。は良好と判断します。計数汚染度は良好と判断します。計数汚染度はNAS級と当社推奨の管理限界値のNAS級以内であり、良好と判断します。しかし、粒子分布を詳細に見ると、～μmの大型の粒子が多いことが確認されました。重量汚染度は良好と判断します。重量汚染度は.mg/mlと当社推奨の管理限界値のmg/ml以内であり、良好と判断します。機器の潤滑状態機器の潤滑状態は正常と判断します。SOAPの結果は良好です。SOAPの結果、油の添加剤成分であるリンがppm検出されました。D－SOAPの結果は良好です。鉄が、銅が、外部から混入したカルシウム、ナトリウムが共に検出されました。フェログラフィーの結果は良好です。摩耗粒子形態観察で、外部から混入した鉄錆・砂が多く観察されました。これらの鉄錆・砂は、通常運転中に外部から混入する可能性がなく、今回の採油箇所がドレンバルブであることから、ドレンバルブに残留していたものを採油した可能性が高いと考えられます。今後、採油を実施される場合は、外部からの影響を避けるために、運転中及び停止直後に油層中層部から直接採油を実施されることを推奨します。尚、潤滑異常の早期発見パラメータである、摩耗過酷度を示すIs値がと良好の範囲にあることから、潤滑状態は良好な状態にあると判断します。
報告№107-4543 報告№107-4543 | 分析№107-02125 分析№107-02125 | 107-02125 | トライボ診断の結果、泡立ち試験を除く項目は良好でした。泡立ち試験の結果は、一般的には消泡性能が低くいと判断できる値の-ですが、新油値の-と同レベルにありました。尚、今回の測定結果は、試料油が不足していたため、参考値として測定しております。一方、潤滑状態指数はのマイナス乗、摩耗粒子の形態観察でμm以下の小さな摩耗粒子が観察されており、濾過設備のない機器であれば正常な潤滑状態にあると判断できる状況でした。但し、潤滑油の摩耗粒子はフィルタに捕捉され、異常な摩耗状態が発生したとしても正常な潤滑状態にあると誤認してしまう可能性があります。フィルタの捕捉の影響による誤認を避けるため、今後の診断に当たっては、これまでの採油箇所に加え、フィルタの捕捉物も分析し、その結果から潤滑状態を評価することを推奨します。尚、フィルタ捕捉物の分析を実施する際には、フィルタ流量、フィルタ使用時間、主機稼働時間などの追加情報が必要です。泡立ち試験の結果、消泡性能が低いと判断できる値であるものの、新油と同レベルにありました。粘度は良好。粘度はmm/sと新油値mm/sに比較して、粘度変化率は-％で、当社推奨の管理限界値である±％以内にあり、良好と判断します。粘度は.mm/sでした。粘度は.mm/sでした。粘度指数はでした。粘度指数はでした。泡立ち試験は-でした。泡立ち試験は-と新油と同レベルにあり、消泡性能が新油と同レベルにあることが確認されました。但し、試料油が不足していたため、参考値としてお考え下さい。水分は良好。水分は.ppmと当社推奨の管理限界値の以下であり、良好と判断します。全酸価は良好。全酸価はmgKOH/gと新油値mgKOH/g以内であり、良好と判断します。機器の潤滑状態精密な濾過設備がない機器であれば、潤滑状態指数は正常の範囲にあると判断します。潤滑状態指数は正常の範囲にあると判断します。異常摩耗の早期発見パラメータである潤滑状態指数がのマイナス乗と、精密な濾過設備がない機器であれば、潤滑状態指数は正常の範囲にあると判断します。
報告№103-6124 | 分析№103-02225 | 103-02225 | 精点Aを実施した結果、軸受摺動面で厳しい金属接触が発生していることが確認されました。直ちに異常ではないものの、ヶ月後に精点Bを実施し、摩耗の進行状況を確認されることを推奨します。又、RBOTの結果、前々回から日でmin減少しており、この減少傾向から限界値に到達するのは、別紙図に示すように年月と推定されたことから、今後、劣化速度が加速することも予想されます。そのため、早めに更油を実施されることを併せて推奨します。これらのことは、異常摩耗の早期発見パラメータであるフェログラフィーのIs値が、と良好の範囲にあるものの、摩耗粒子の形態観察の結果、金属表面の微小突起、異物の噛み込みにより発生する切削粒子、金属接触が厳しい場合に発生するシビア粒子、外部から混入した異物が観察されたことRBOTが新油のminに比較してminと酸化防止剤の残存量が％に低下していたこと以上のことから判断しました。
報告№109-09136 報告№112-00451 | 分析№109-001160 分析№112-001904 | 112-001904 | 本試料油は、粒子濃度が比較的高く、外部の影響を受けやすいと思われるドレンプラグから停止時間後に採油を実施したにもかかわらず、大型の粒子は非常に少なく、潤滑油および対象設備は継続使用可能な状態にあると判断します。但し、計数汚染度、重量汚染度は共に当社推奨の管理限界値を超えており、今後も摩耗の進行を傾向監視するため、以下の対策を推奨します。TS-の投与および濾過発生しているスラッジの影響で、バルブ類の動作障害やフィルタおよびストレーナの目詰まりが発生することが懸念されるため、スラッジを無害化する当社製清浄分散剤TS-の投与と濾過を推奨します。尚、工法など、具体的な他社での実績例などは弊社営業にご相談下さい。定期的な分析および分析周期の検討定期的に分析を実施することにより、データの変化から異常の兆候を早期に発見することが可能となります。また、今回は対象設備の初回分析であるため、あと最低でも回分析を実施し、分析データの変化から今後の分析周期を検討することを推奨します。今後、凝着摩耗の進行が懸念されるため、出来るだけ早めに回目の分析を実施することを推奨します。最適な採油方法本試料油は、機器停止中にドレンプラグから採油されているため、分析データが高濃度に出ていると推定されます。正確なデータによる診断を行うためにも、今後の採油は、極力運転中もしくは停止直後の油槽中層部から実施されることを推奨します。はフェログラフィーおよびSOAP／D-SOAPの結果から総合的に判断した結果、やや厳しい状態にあると考えられます。フェログラフィー【定量分析：Is値】Is値は異常摩耗の早期発見パラメータのつで、摩耗粒子を定量化するために用います。今回のIs値はの乗と低い値でした。フェログラフィー【定性分析：摩耗粒子および摩耗形態観察】分析結果から比較的多く観察された粒子は、以下の通りでした。正常な摩耗粒子・潤滑状態が正常なマイルド摩耗により発生。シビア粒子・潤滑状態がやや厳しい凝着摩耗により発生。金属潤滑部が局部的に油膜切れを起していると考えられます。フリクションポリマ・局部的に高圧・高温となる場合に発生。観察された摩耗粒子の中でもフリクションポリマは、注意が必要です。フリクションポリマは、潤滑油が摺動面に押し込められ高圧状態になると同時に、圧縮熱により高温状態になった結果、基油自身が重合反応を起こし生成することが知られています。そのため、高圧高温状態の解消がなされなければ、潤滑油の劣化が進行し、粘度上昇に因る潤滑異常に進展する場合があります。Iカップリング発光分光分析【SOAP／D-SOAP】検出された金属元素から発生箇所を推定すると、以下の通りでした。鉄、銅、クロム・シリンダ内壁、ポンプ内部等リン、亜鉛・添加剤カルシウム、ナトリウム・外部混入異物銅を使用した箇所の溶出・摩耗SOAPの結果、銅がppm検出されたことから、銅を使用した箇所の溶出・摩耗が発生しています。亜鉛系添加剤を使用している潤滑油で銅が検出される場合、潤滑系統内でこれらの金属が亜鉛系添加剤の影響により溶出することが知られています。今回の検出は、この溶出と摩耗との双方によるものと考えられます。今後、別紙鉱油の酸化に対する金属触媒の影響に示すように濃度の増加に伴い酸化速度が速まる可能性があります。計数汚染度はNAS級、重量汚染度はmg/mlと共に当社推奨の管理限界値を超えていました。D-SOAPで油の添加剤成分である亜鉛が比較的高く、フィルタ表面の異物観察で表面が茶褐色で粘ちょう物、鉄錆、砂等が観察されたことから、汚染度が高い要因は、摩耗とスラッジ、そして外部混入異物の影響と思われます。粘度、水分、酸価、IRの各データは良好でした。
報告№109-09249 報告№110-00306 | 分析№109-001747 分析№110-001243 | 110-001243 | 油中金属の分析は、試料油を以上の高温で発光させた光を分光器で分光し、金属固有の波長から元素を特定するとともに、光の強度から濃度を求めるIカップリング発光分光分析法を用います。また摩耗状態は、SOAP法により求めた金属成分と濃度に、フェログラフィー法による早期発見パラメータであるIs値と摩耗粒子分析とを加味し、さらに摩耗粒子の形態により摩擦面で発生している摩耗機構を推定して総合的に判断します。Iカップリング発光分光分析供試のタービン油を分析した結果、検出された金属は油中金属元素の結果表に示すように、鉄、銅、亜鉛、カルシウム、ケイ素でした。これら検出された金属元素から発生箇所を推定すると、鉄、銅・軸受等亜鉛、カルシウム、ケイ素・外部混入異物であると思われます。このうち、機械部品が摩耗したと思われる元素はのグループです。ケイ素の検出金属濃度でケイ素がppm検出されました。一般に、潤滑油中からケイ素が検出された場合の原因として、シリコン油或いは、シリコン系の添加剤が検出されるフェログラフィーおよびフィルタ表面の異物観察で砂が多く観察されて検出されるシリコングリースをシール部に塗布している場合、このシリコングリースが潤滑油に混入して検出されるなどが挙げられますが、今回検出が比較的高濃度であることからの可能性が考えられます。については、分析結果では確認することが出来ませんので、これに関する情報があれば提供をお願いします。フェログラフィー摩耗粒子分析結果から観察された粒子は、潤滑状態が正常な場合に発生する摩耗粒子異物の切削作用で発生する切削粒子局部的に高圧・高温となる潤滑状態で発生するフリクションポリマ外部から混入したと思われる鉄錆、樹脂等でした。潤滑状態と摩耗形態異常摩耗の早期発見パラメータとして摩耗粒子を定量化して評価するフェログラフィーのIs値は、潤滑状態が正常なの乗となっていました。摩耗粒子の観察結果から潤滑部では正常な潤滑状態であるマイルド摩耗、異物による切削摩耗、やや厳しい摩耗形態の凝着摩耗が発生し、そして局部的に高圧・高温の箇所があることも確認されました。・切削摩耗転がり軸受に切削摩耗が発生している場合、軸受の寿命が分の程度に低下することが知られており、定期的なトライボ診断による状態監視が必要と考えます。また、切削摩耗発生の原因となる混入異物が残留している場合、この異物により切削摩耗が継続して発生する可能性があります。・フリクションポリマ潤滑油が軸受軌道面および軌道面で高圧下に押し込められ局部的な高圧・高温状態が混在していることがわかりました。特に、高圧高温状態の解消がなされなければ、潤滑油は劣化する場合があります。水分、汚染粒子数、汚染度物重量の各データは良好でした。粘度、全酸価、酸化安定度、有機物・有機化合物の各データは良好でした。潤滑油および軸受は継続使用可能な状態にあるものの、以下の対策が必要です。定期的な分析今後、摩耗の進行を監視するため、定期的に分析を実施することを推奨します。シリコン系のグリースや添加剤の確認シリコン系の添加剤やグリースを使用している箇所があるかについてご確認下さい。分析結果特性低下特性低下に係るパラメータの分析結果は良好と判断します。粘度粘度はmm/sと新油値mm/sに対する粘度変化率は+％で、当社推奨の管理限界値である±％以内にあり、良好と判断します。全酸価添加タービン油の全酸価は、油メーカによって初期値が違うため統一した管理基準を設定するのが困難であることから、当社では管理限界値を設定しておらず、新油分析値との比較及び他の分析項目の結果より全酸価の状態判断を行います。その結果、全酸価は.mgKOH/gと新油値.mgKOH/gに比較して若干高くなっていますが、IRチャートに示すように劣化の兆候として現れるカルボン酸などの有機物・有機化合物の発生が確認されていないことから、異常のない値と判断します。酸化安定度酸化安定度はminであり、当社推奨の管理限界値のmin以上であることから良好と判断します。有機物・有機化合物有機物・有機化合物は、IRチャートによる新油分析値との比較の結果、cm-付近に劣化の兆候を示すカルボン酸の吸収が確認されていないことから、良好と判断します。色相はL.であり、新油値のLに比較して大きな変化はないことから、良好と判断します。汚染に係るパラメータの分析結果は良好と判断します。水分はppmであり、当社推奨の管理限界値の以下であることから良好と判断します。汚染粒子数はNAS級であり、当社推奨の管理限界値のNAS級以内であることから良好と判断します。汚染度物重量は.mg/mlであり、当社推奨の管理限界値のmg/ml以内であることから良好と判断します。摩耗フェログラフィーによる摩耗粒子の観察の結果、潤滑状態が正常な場合に発生する摩耗粒子、異物の切削作用で発生する切削粒子、局部的に高圧・高温となる潤滑状態で発生するフリクションポリマ、外部から混入したと思われる鉄錆、樹脂等が比較的多く観察されました。異常摩耗の早期発見パラメータであるフェログラフィーのIs値がの乗と良好の範囲にあるものの、摩耗粒子の形態観察の結果、潤滑状態が正常な場合に発生する摩耗粒子、異物の切削作用で発生する切削粒子、局部的に高圧・高温となる潤滑状態で発生するフリクションポリマ、外部から混入したと思われる鉄錆、樹脂等が比較的多く観察されました。金属濃度SOAP法により金属濃度を測定した結果、外部から混入したと思われる亜鉛がppm、ケイ素がppm検出されました。金属濃度酸溶解法により金属濃度を測定した結果、潤滑箇所で発生する金属接触によって検出される鉄が、銅が、外部から混入したと思われる亜鉛が、カルシウムが検出されました。
報告№103-4561 | 分析№103-02642・2643 | 103-02642_2643 | 今回採油が停止中であったため、油槽中層部と底部の箇所から採油を実施し、軸受の潤滑状態を分析結果から診断しました。分析の結果、油槽中層部、底部、いずれのサンプルからも、金属接触が厳しい場合に発生するシビア粒子、外部から混入した鉄錆、砂が多くみられました。このことから、外部から混入した異物が軸受摺動面に噛み込み、軸受に異物が埋め込まれる埋め込み現象が発生し、その異物によりランナー表面が損傷していると思われます。今後この状態が続いた場合、ランナー表面粗さが大きくなり、摺動面で油膜が形成されにくくなると推定されますので、濾過により摩耗の原因となっている異物を除去し、摩耗の進行を予防することを推奨します。尚、を示す粘度、水分、全酸価、IRの各データが良好であることから、この油は継続使用可能と判断します。
報告№109-09136 報告№112-00588 | 分析№109-001160 分析№112-002431 | 112-002431 | 、汚染状態、摩耗状態ポンプディーゼルエンジンと潤滑油は、継続使用可能な状態であるため、分解点検の必要はないと判断します。但し、観察された油中粒子には、異物の切削作用の影響で発生する切削摩耗や、油膜が局部的に破断する凝着摩耗で発生した摩耗粒子が観られたことから、今後の摩耗進行を傾向監視するため、＜以下のに示す＞対策を推奨します。余寿命予測フェログラフィーのIs値は、前回に比較しての乗から変化はなく、平衡状態で安定した潤滑状態になっていることがわかります。このような安定した潤滑状態では、異常な方向に向かう上昇角を示さないことからIs値による余寿命予測はできませんが、前回と今回のデータを比較した結果から判断すると、少なくとも年程度の間は継続して使用が可能な状態にあると判断します。次回点検でピストンリングとメタル摩耗の点検と更油当該機の油中からカルシウム化合物がやや高い濃度で検出されたため、この化合物がコンロッドメタルやクランクメタルの摩耗を促進させる懸念があります。化合物発生の原因は、ピストンリングの摩耗によって燃焼ガスのシール性が低下し、燃焼ガス中の硫黄分と油中のカルシウム添加剤が反応するためと考えられます。そのため、次回点検では第一にピストンリングの摩耗状態の点検を推奨すると共に、第二に、更油を推奨します。また、クランクメタルの一部では積層構造になっている再上部層のホワイトメタルが摩耗し、第二層のニッケル層が軽度に摩耗している箇所があると推定されます。摩耗範囲は限定的だと思われますので、直ちに異常ではないものの、次回点検ではピストンリングと共にメタル摩耗も点検を推奨します。定期的なトライボ診断トライボ診断は、潤滑油を分析し、潤滑油の性状を調査して継続使用が可能か、更油すべきかの評価を行うことはもとより、ギヤや転がり軸受、すべり軸受などの潤滑状態も評価する設備診断技術ですが、農業用の設備では稼働率にもよるものの年に回程度の診断により、そのデータの変化から異常の兆候を早期に発見することや、分解点検の必要性を判断することが可能となります。今回の分析データでは、潤滑油中に摩耗速度の早い摩耗形態の切削摩耗および凝着摩耗が確認されたことから、今後も定期的な分析診断により設備状態を把握することを推奨します。はフェログラフィーおよびSOAP-Tの結果から総合的に判断した結果、傾向管理が必要な状態にあると考えられます。フェログラフィー【定量分析：Is値】Is値は異常摩耗の早期発見パラメータのつで、摩耗粒子を定量化するために用います。今回のIs値はの乗とやや高い値でした。フェログラフィー【定性分析：摩耗粒子および摩耗形態観察】分析結果から比較的多く観察された粒子は、以下の通りでした。正常な摩耗粒子・潤滑状態が正常なマイルド摩耗により発生。切削粒子・異物や金属表面の微小突起による切削摩耗により発生。シビア粒子・潤滑状態がやや厳しい凝着摩耗により発生。金属潤滑部が局部的に油膜切れを起していると考えられます。黒錆・潤滑状態がやや厳しい凝着摩耗により発生。金属接触が厳しく、且つ、高い摩擦熱が発生していると考えられます。フリクションポリマ・局部的に高圧・高温となる場合に発生。観察された摩耗粒子の中でも切削粒子、フリクションポリマは、注意が必要です。切削摩耗は、他の摩耗形態に比較して摩耗進行速度が速く注意が必要で、定期的なトライボ診断による状態監視が必要と考えます。切削摩耗の原因となる混入異物が残留している場合、この異物により切削摩耗が継続して発生する可能性があります。フリクションポリマは、潤滑油が摺動面に押し込められ高圧状態になると同時に、圧縮熱により高温状態になった結果、基油自身が重合反応を起こし生成することが知られています。そのため、高圧高温状態の解消がなされなければ、潤滑油の劣化が進行し、粘度上昇に因る潤滑異常に進展する場合があります。Iカップリング発光分光分析【SOAP-T】検出された金属元素から発生箇所を推定すると、以下の通りでした。鉄、ニッケル、錫・エンジン部品リン、亜鉛、カルシウム・添加剤バリウム、ナトリウム・外部混入異物メタルの摩耗SOAP-Tで軸受メタルの主成分である錫が検出されました。潤滑状態が直ちに異常にならないと思われますが、メタル成分が検出されていることからメタルの一部に油膜切れが発生していることの証です。一般にポンプ場の稼働率は低稼働率であり、起動停止回数が多い傾向にあるため、本機のメタル成分の増加要因は起動停止時に油膜切れが生じて発生していると推定されます。一定期間経過後に再分析し、傾向監視によるメタルの摩耗状態を確認する必要があると思われます。カルシウムの析出SOAP-Tの結果、カルシウムがとやや高い値でした。エンジン油中にカルシウム化合物がやや高い濃度で検出された場合、この化合物がコンロッドメタルやクランクメタル摺動面に噛み込んで摩耗させたり、メタルに埋め込まれて摩耗を促進させたりする原因になるなどの悪影響を生じることが当社の研究結果から判明しています。この影響については、別紙カルシウムの析出をご覧ください。計数汚染度計数汚染度は、NAS級以上と汚染されていました。重量汚染度は、.mg/mlでした。光学顕微鏡写真重量汚染度で濾過したフィルタ表面上の夾雑物を光学顕微鏡で観察した結果、鉄錆、砂、カルシウム化合物等が観察されました。粒度分布粒度分布は.～μmの範囲にあり、.μmにピークが確認されました。μm以下の粒子が多いことから、燃焼して発生したすす等であることが分かります。は良好と判断します。粘度粘度は、mm/sと新油値mm/sに比較して、粘度変化率は-.％で、当社推奨の管理限界値である±％以内にあり、良好と判断します。水分は、ppmと当社推奨の管理限界値の以下にあり、良好と判断します。酸価は、mgKOH/gと新油値mgKOH/gに比較して高いものの、IRの結果で油劣化の兆候を示すカルボン酸の吸収が確認されていないことから、良好と判断します。塩基価は、mgKOH/gと当社推奨の管理限界値のmgKOH/g以上であることから、良好と判断します。IRIRチャートの結果、新油と使用油のスペクトルパターンはほぼ一致し、また、油劣化の兆候を示すカルボン酸の吸収が確認されていないことから、良好と判断します。
報告№109-09136 報告№111-00354 | 分析№109-001160 分析№111-001614 | 111-001614_date110921 | 対象設備は継続使用可能な状態にあると判断します。但し、計数汚染度がやや不良領域にあることから、潤滑油を継続使用する場合は、以下の対策を推奨します。今後、汚染度が高いことから、バルブ類の動作障害やフィルタおよびストレーナの目詰まりが発生することが懸念されるため、濾過を推奨します。フェログラフィー異常摩耗の早期発見パラメータとして摩耗粒子を定量化して評価するフェログラフィーのIs値は、の乗と非常に良好の領域にありました。摩耗粒子の形態で比較的多く観察された粒子は、潤滑状態が正常な場合に発生する摩耗粒子、局部的に高圧・高温となる場合に発生するフリクションポリマ、外部から混入したと思われる鉄錆、砂等でした。これらの摩耗粒子が観察された場合、潤滑部で発生している摩耗形態は、正常なマイルド摩耗であり、そして局部的ではあるものの高圧・高温の箇所が発生していることも分かります。フリクションポリマは、潤滑油が摺動面に押し込められ高圧状態になると同時に、圧縮熱により高温状態になった結果、基油自身が重合反応を起こし生成することが知られています。そのため、高圧高温状態の解消がなされなければ、潤滑油の劣化が進行し、粘度上昇に因る潤滑異常に進展する場合があります。Iカップリング発光分光分析供試のタービン油を分析した結果、検出された金属元素は、SOAPの結果表に示すように、鉄、鉛、錫、リン、カルシウム、ナトリウムが検出されました。これらの検出された金属元素から発生箇所を推定すると鉄、鉛、錫・シリンダ内壁等リン、カルシウム、ナトリウム・外部混入異物であると思われます。このうち、機械部品が摩耗したと思われる元素はのグループです。前回に比較して計数汚染度はNAS級からNAS級にランク減少したものの、やや不良領域にありました。フィルタ表面の異物観察で金属片、鉄錆、砂等が観察されたことから、汚染度が高い要因は、摩耗と外部混入異物の影響と思われます。粘度、水分、酸価、RBOTの各データは良好でした。
報告№109-09136 報告№113-00617 | 分析№109-001160 分析№113-002640 | 113-002640 | 潤滑、汚染状態は良好の範囲にあることから、潤滑油は継続使用可能な状態にあると判断します。軸受は継続使用可能な状態にあると判断します。但し、今後の摩耗推移を確認するためにも傾向監視を継続することが有効です。定期的な分析今後の疲労摩耗の推移を監視するため、定期的な分析実施を推奨します。異常摩耗の早期発見のパラメータであるIs値は、前回のレベルから変化はなく、正常です。但し、潤滑部の摩耗が認められたため、定期的に潤滑油分析を実施し、摩耗推移を監視することが有用と考えます。フェログラフィーで観察された代表的な粒子は、以下の通りです。正常な摩耗粒子・潤滑状態が正常なマイルド摩耗により発生。疲労摩耗粒子・繰返し応力による金属疲労で発生。大型化するとフレーキングの発生が懸念されます。計数汚染度は前回のNAS級からNAS級にランク上昇し、当社推奨の管理限界値以下であり、良好です。前回同様に粘度、水分、酸価、IRの各データは良好です。
報告№108-8007 報告№108-8007 | 分析№108-01639 分析№108-01639 | 108-01639 | 本試料の摩耗は、電子顕微鏡による摩耗粒子の詳細な観察結果から、潤滑状態が正常なマイルド摩耗であることが判りました。これは、観察されたほとんどの摩耗粒子が、写真aに示すように正常な潤滑状態で発生する小径の摩耗粒子であることから判断されました。観察された摩耗粒子は、正常な潤滑状態で発生するマイルド摩耗で発生していることから、シリンダおよびピストンリング、クランクメタル等は、現在のところいずれも継続使用可能と判断します。電子顕微鏡による摩耗粒子の観察結果から、本試料油中の摩耗形態は、潤滑状態が正常なマイルド摩耗であることが判りました。これは写真aに示す通り、正常な潤滑状態で発生する摩耗粒子が多く観察されたことから判断しました。観察されている摩耗形態が正常な摩耗粒子が発生するマイルド摩耗であることから、現在のところシリンダおよびピストンリング等の摩耗の状態はいずれも軽微であり、継続使用可能と判断します。このことは、異常摩耗の早期発見パラメータであるフェログラフィーのIs値がの乗とやや高いものの、写真bに示すように摩耗粒子の形態観察で潤滑状態が正常な状態で発生するマイルド摩耗粒子が多く観察されたこと写真フェログラフィーによる摩耗粒子の観察結果摩耗粒子をSEM・XMAで詳細に観察した結果、写真cに示すμm以下の小径粒子が観察され、これらの組成割合は、鉄、マンガンの割合が高い粒子が多く観察されたこと写真電子顕微鏡による摩耗粒子の観察結果SOAPの結果で鉄が検出されたものの微量であったこと以上のことから総合的に判断しました。粘度の低下は、水分、全酸価、IRは良好の範囲にあるものの、粘度の低下が確認されました。低下が確認された粘度は、当社推奨の管理限界値内にあるものの新油値のmm/sに比較して-％の.mm/sに低下していることが確認されました。粘度低下の原因は、潤滑油中に混入した燃料油の影響などが考えられます。粘度が低下したままの運転は、軸受の油膜形成に影響が出たり、或いは、潤滑油槽内での異常燃焼の遠因となる事もありますので注意が必要です。定期的に分析を実施し、規定の粘度範囲内で使用されることを推奨します。粘度の低下が確認されました。粘度は当社推奨の管理限界値内を超えていました。粘度は.mm/sと新油値mm/sに比較して、粘度変化率は-％で、当社推奨の管理限界値である±％を超えていました。水分は良好と判断します。水分はと当社推奨の管理限界値の以下であり、良好と判断します。全酸価は良好と判断します。全酸価はmgKOH/gと新油値mgKOH/gに比較して若干高いものの、IRの結果で油劣化の兆候を示すカルボン酸の吸収が確認されていないことから良好と判断します。IRは良好と判断します。IRの結果、油劣化の兆候を示すカルボン酸の吸収が確認されていないことから良好と判断します。計数汚染度は高い値を示していました。計数汚染度はNAS級以上でした。計数汚染度はNAS級以上でした。重量汚染度はmg/mlでした。重量汚染度はmg/mlでした。機器の潤滑状態SOAPによる油中金属濃度の結果、油の添加剤成分であるカルシウムが検出されました。SOAPによる油中金属濃度の結果は良好です。SOAPによる油中金属濃度の結果、油の添加剤成分であるリン、亜鉛、カルシウム、外部から混入したと思われるケイ素、マグネシウム、ホウ素が検出されました。SOAPによる油中金属濃度の結果、油の添加剤成分であるカルシウムが比較的多く検出されました。SOAPによる油中金属濃度の結果、鉄、油の添加剤成分であるリン、亜鉛、カルシウム、外部から混入したと思われるナトリウムが検出されました。フェログラフィーの結果は良好です。異常摩耗の早期発見パラメータであるフェログラフィーのIs値がの乗とやや高いものの、摩耗粒子の形態観察の結果、μm以下の小径の鉄系摩耗粒子が支配的でした。SEM・XMAの結果、鉄、マンガンを含む粒子が比較的多く観察されました。SEM・XMAで粒子を詳細に観察した結果、フェログラフィーで観察されたμm以下の小径粒子の組成割合は、鉄、マンガンの割合が高い粒子が多く観察されました。
報告№102-4081 | 分析№102-03244 | 102-03244 | 分析の結果、ギヤ歯面に若干疲労摩耗により発生した傷が発生していると思われますが、継続使用可能な状態にあると判断します。また、転がり軸受は保持器の摩耗が若干発生していることが確認されました。このことは、計数汚染度がNAS級と比較的良好であり、SOAP／D-SOAPで摩耗により発生する鉄や銅が検出されていないものの、フェログラフィーの摩耗粒子形態観察の結果から、ギヤ歯面の微小な疲労摩耗により発生する摩耗粒子や転がり軸受の保持器の摩耗により発生した摩耗粒子がみられたことから判断しました。尚、を示す粘度、水分、全酸価、IRの各データが良好であることから、この油は継続使用可能と判断します。
報告№109-09136 報告№110-00378 | 分析№109-001160 分析№110-001714 | 110-001714 | 摩耗状態前回に比較してSOAP／D－SOAPの結果、鉄および錫濃度に変化はなく、異常摩耗の早期発見パラメータであるフェログラフィーのIs値がのマイナス乗と良好でした。汚染度前回に比較して計数汚染度はNAS級から変化はないものの、やや高い値でした。今回の採油箇所がドレン配管であり、摩耗粒子の形態観察およびフィルタ表面の異物観察で鉄錆、砂等が観察されたことから、汚染度が高い要因は、ドレン配管内に残留していた異物を採取した可能性があります。粘度、水分、全酸価、IR、RBOTの各データは良好でした。潤滑油および軸受は継続使用可能な状態にあると判断します。
報告№108-0250 報告№108-0250 | 分析№108-01817 分析№108-01830 | 108-01830 | 、汚染度、軸受の潤滑状態を確認する。今回の採油は、対象設備の停止中に排油口から実施しているため、油循環中に採油した場合に比較し、油中粒子の沈降の影響を受け、分析データが高濃度に出る可能性があります。今回の分析は以上のことを踏まえて結果を検討しました。【軸受の潤滑状態】分析の結果、計数汚染度がNAS級とやや高い値でした。また、異常摩耗の早期発見パラメータであるフェログラフィーのIs値が高いの乗となっていました。摩耗粒子の形態観察で金属接触が厳しい場合に発生するシビア粒子、外部から混入したと思われる樹脂等がやや多く観察されました。更にD－SOAPで鉄が検出されたことから、汚染度が高い要因は、摩耗と外部から混入した異物によるものと考えられました。外部混入異物は、今回の採油が対象設備の停止中に排油口から採油を実施しているため、排油口配管内部に残留していた汚染物が検出された可能性が高いと思われますが、同時に観察された摩耗粒子は、潤滑状態が厳しい場合に発生する摩耗粒子がやや多く観察され、今後さらに摩耗が進行し、転がり軸受の寿命の指標となるフレーキングに進展することが懸念されるため、運転再開後ヶ月以内に再度分析を実施し、潤滑状態を確認されることを推奨します。【】を示す粘度、水分、全酸価、IRの各データは良好の範囲にあることから、この油は継続使用可能と判断します。【採油について】上述しましたように、今回の採油は停止中の採油であるため、運転中の採油に比較して汚染度は高目に出ている可能性があります。採油は、粒子の沈降の影響を少なくすることが重要であり、そのため油中粒子が均一な分散状態で実施されることを併せて推奨します。
報告№109-09136 | 分析№109-001160 | 113-001559 | 潤滑油および軸受は継続使用可能な状態にあると判断します。但し、重量汚染度が高いことから、汚染物の摺動面への噛み込みによる摩耗の発生が懸念されます。定期的な分析将来的に懸念される切削摩耗の発生を監視するため、定期的に分析を実施することを推奨します。Is値は異常摩耗の早期発見のパラメータのつで、摩耗粒子を定量化するために用います。今回のIs値はのマイナス乗と低い値でした。計数汚染度はNAS級と、当社推奨の管理限界値以下であるものの、重量汚染度はmg/mlと当社推奨の管理限界値を超えていました。フィルタ表面の異物観察で鉄錆、砂等が観察されたことから、汚染度が高い要因は、摩耗と外部混入異物の影響と思われます。．粘度、水分、全酸価、IR、RBOTの各データは良好でした。
報告№109-09136 報告№111-00531 | 分析№109-001160 分析№111-002420 | 111-002420 | 濾過前の試料油を分析した結果、摩耗粒子の形態観察で前回に比較して反応生成物が比較的多く観察されました。計数汚染度が前回のNAS級から、今回NAS級に約年ヶ月でランク増加していました。反応生成物反応生成物は、異種油が混入した場合に添加剤の反応によって発生することがあります。粘度および酸価に大きな変化は見られないことから、異種油の混入は確認されませんでした。仮設タンク等で濾過を実施している場合、仮設タンク内に残留していた油と反応して発生することも考えられます。今後、バルブ類の動作障害やフィルタおよびストレーナの目詰まりが発生することが懸念されます。汚染度の増加摩耗粒子の形態観察およびフィルタ表面の異物観察で鉄錆等が観察されたため、汚染度が増加した要因は、摩耗による粒子の増加ではなく、反応生成物および外部から混入したと思われる異物によるものと考えられます。これらの障害発生に対する弊害を勘案の上、濾過を推奨します。
報告№109-09249 報告№110-00298 | 分析№109-001747 分析№110-001157 | 110-001157 | 本試料は、汚染や摩耗に関するデータが異常として出やすいドレンバルブから採油されたにも関わらず、分析の結果は全ての分析項目の値が当社推奨の管理基準を満たしており、新油分析値との比較結果も問題となる値はなかったことから、油は継続使用可能な状態であり、また運転中における潤滑状態も正常であったものと判断します。分析結果特性低下特性低下に係るパラメータの分析結果は良好と判断します。粘度粘度はmm/sと新油値mm/sに対する粘度変化率は-％で、当社推奨の管理限界値である±％以内にあり、良好と判断します。全酸価添加タービン油の全酸価は、油メーカによって初期値が違うため統一した管理基準を設定するのが困難であることから、当社では管理限界値を設定しておらず、新油分析値との比較及び他の分析項目の結果より全酸価の状態判断を行います。その結果、全酸価は.mgKOH/gと新油値.mgKOH/gに比較して若干高くなっていますが、IRチャートに示すように劣化の兆候として現れるカルボン酸などの有機物・有機化合物の発生が確認されていないことから、異常のない値と判断します。酸化安定度酸化安定度はminであり、当社推奨の管理限界値のmin以上であることから良好と判断します。有機物・有機化合物有機物・有機化合物は、IRチャートによる新油分析値との比較の結果、cm-付近に劣化の兆候を示すカルボン酸の吸収が確認されていないことから、良好と判断します。色相はL.であり、新油値のL.に比較して変化はないことから、良好と判断します。汚染に係るパラメータの分析結果は良好と判断します。水分は.であり、当社推奨の管理限界値の以下であることから良好と判断します。汚染粒子数はNAS級であり、当社推奨の管理限界値のNAS級以内であることから良好と判断します。汚染度物重量は.mg/mlであり、当社推奨の管理限界値のmg/ml以内であることから良好と判断します。摩耗運転中における潤滑状態は正常であったものと判断します。異常摩耗の早期発見パラメータであるフェログラフィーのIs値がのマイナス乗と当社基準値と比較して良好の範囲にあったことから潤滑箇所の潤滑状態は正常と判断します。金属濃度SOAP法により金属濃度を測定した結果、金属元素は検出されなかったことから、潤滑箇所で発生する金属接触による摩耗や、外部からの異物などの混入は見られず良好と判断します。金属濃度酸溶解法により金属濃度を測定した結果、外部から混入したと思われる亜鉛がと僅かに検出されましたが、良好と判断します。
報告№108-0411 報告№110-00533 | 分析№108-02744 分析№110-002414 | 110-002414 | は、油の粘度、油中のスラッジの発生量を判断パラメータに、粘度、全酸価、IR、RBOTで評価します。分析の結果、油の粘性を示す粘度は、新油値の.mm/sに比較して粘度変化率が+.％の.mm/sとほぼ変化はなく、また油中のスラッジの発生量を示す全酸価は、新油値の.mgKOH/gに対して.mgKOH/gで変化が見られず劣化は確認されなかった。さらにはIRの結果でも油が劣化した場合に発生するカルボン酸の発生も確認されず、酸化防止剤の残存量を示すRBOTは、限界値minに比較して、十分に残量があるminであった以上のことから、潤滑油の劣化は確認されませんでした。油の余寿命は、使用油の使用期間または使用時間が不明であったため、ご依頼の油の余寿命に関する検討は行えませんでした。ただし、分析の結果で新油値がminであったことから、使用期間を仮にヶ月間と仮定すれば余寿命は十二分にあると言えます。可能であれば、使用期間、あるいは使用時間の情報をご提供下さい。汚染度油中の水分を計測した結果、水分はppmと新油と同等であり、継続使用可能な状態にあることが確認されました。潤滑油は継続使用可能な状態にあると判断します。
報告№109-09136 報告№112-00363 | 分析№109-001160 分析№112-001474 | 112-001474 | 更油からの経過日数をもとに潤滑油の余寿命を評価したところ、潤滑油は定検までのヶ月間は使用可能と判断できました。次回定検時に更油を実施しない場合は、酸化安定度を知るための分析を実施し、余寿命を確認することを推奨します。酸化安定度はminであり、当社推奨の管理限界値のmin以上であることから、良好と判断します。
報告№106-0209 報告№106-6059 | 分析№106-01157 分析№106-01255 | 106-01168 | 初期試験を実施した結果、摩耗の安定が確認され、潤滑油も継続使用可能な状態にあると判断します。これらのことは、前回に比較して、計数汚染度は等級に変化がないことSOAP／D-SOAPの鉄及び錫濃度に変化がないこと異常摩耗の早期発見パラメータであるフェログラフィーのIs値が.と良好の範囲にあること以上のことから判断しました。
報告№109-09136 報告№109-09588 | 分析№109-001160 分析№109-003637 | 109-003637 | 本試料油の添加剤は、一般に、タービン油に比較して極圧添加剤や摩耗防止剤などの濃度が高く、この影響でRBOT試験の結果が変動する傾向があります。そのため、コンプレッサー油の余寿命の評価をタービン油と同等の精度で得るには、RBOTの結果に加え、粘度、水分、全酸価、IRなどのデータを総合的に判断することが必要です。分析の結果、酸化安定度はminであり、当社推奨の管理限界値のmin以上でした。結論RBOTは良好と判断します。粘度、水分、全酸価、IRなどの分析を実施し、データを総合的に判断することが必要です。
報告№107-4530 報告№107-6550 | 分析№107-01164 分析№107-01610 | 107-01610 | オーバーホールの期間を年に延長した。現在年目の潤滑状態を確認する。分析の結果、計数汚染度がNAS級とやや高い値でした。摩耗粒子形態観察およびフィルタ写真で鉄錆、砂が多く観察されたことから、汚染度高い原因は、外部から混入したと思われる異物の影響と考えられました。今後、これらの異物が軸受摺動面に噛み込み摩耗が進行することが懸念されるため、ヶ月以内に再度分析を実施し、汚染度および摩耗の進行状況を確認することを推奨します。これらのことは、計数汚染度がNAS級とやや高いこと異常摩耗の早期発見パラメータであるフェログラフィーのIs値が.と良好の範囲にあるものの、摩耗粒子形態観察の結果、外部から混入したと思われる鉄錆、砂が観察されたことフィルタ写真でも鉄錆、砂が多く見られたこと以上のことから判断しました。
報告№104-0145 | 分析№104-01326 | 104-01326 | 本トライボ診断は、潤滑油を分析し、分析結果から潤滑および汚染状態を評価することを目的としました。潤滑潤滑を評価するため、粘度、水分、全酸価、IR、RBOTを実施しました。その結果、各分析データは全て良好であり、本試料油は使用可能な状態にあると判断します。潤滑潤滑を評価するため、計数汚染度、重量汚染度、光学顕微鏡写真を実施しました。その結果、各分析データは当社推奨の管理限界値内にあり、本試料油使用可能な汚染状態であると判断します。
報告№109-09136 報告№110-00356 | 分析№109-001160 分析№110-001621 | 110-001621 | 汚染度重量汚染度の結果、mg/mlと汚染されていました重量汚染度で使用したフィルタ表面には、黒色の粘ちょう物、肉眼で確認できる金属片、鉄錆、樹脂が観察されたことから、汚染度が高い要因は、摩耗とスラッジ、外部混入異物の影響によるものと思われます。水分は良好でした。・粘度は、カタログ値を基準とした当社推奨の管理限界値内にあり良好でした。・全酸価は.mgKOH/gでしたが、新油データがなかったため、この値だけでは判定できませんでした。そのため、依頼項目になかったIRを実施しました。その結果、油劣化の兆候を示すカルボン酸の吸収は確認されず、この全酸価の値は良好の範囲にあると判断できます。潤滑は良好であることから劣化していないものの、汚染されていたことが分かりました。新油との比較による評価を示す粘度、全酸価、IRのデータは新油データを基準として評価しています。今回は、新油データがなかったため、今後は現在充填用に使用している新油を分析し、そのデータを基準に管理されることを推奨します。
報告№105-6050 報告№105-8027 | 分析№105-01529 分析№105-01748 | 105-01748 | 精点Aを実施した結果、摩耗粒子形態観察でμmサイズのシビア粒子が観察されました。観察されたシビア粒子は、視野に個と少ないため現状の潤滑状態は正常と判断しますが、シビア粒子は金属接触を伴う混合潤滑で発生するため、今後も監視が必要です。混合潤滑状態が進行し、汚染度が上昇することでバルブ類の動作障害が発生することが懸念されるため、ヶ月後に精点Bを実施し、汚染状況及び摩耗の進行状況を確認されることを推奨します。これらのことは、異常摩耗の早期発見パラメータであるフェログラフィーのIs値が.と良好の範囲にあるものの、摩耗粒子の形態観察の結果、金属接触が厳しい場合に発生するμmサイズのシビア粒子が観察されたこと以上のことから判断しました。
報告№106-0025 報告№106-0130 | 分析№106-00118 分析№106-00864 | 106-00864 | 本試料油は、運転中のドレンから採油が行われており、その影響で汚染度が比較的高めに出ることが予想されますが、前回採油もドレンから行われているため、診断の背景は同様であり、潤滑状態の傾向は把握できるものと考えられます。分析の結果、特徴的であったのは、汚染度がNAS級からNAS級以上へ増加し、重量汚染度が増加していることと、異常摩耗の早期発見パラメータであるIs値が前回同様にの乗と高い値を示していたことでした。このことは、本機の潤滑状態が前回から摩耗が進行し、また、重量汚染度が上昇する要因となる油の劣化傾向も発生していることを示すものと思われます。今後、更に重量汚染度が上昇し、また、摩耗も進行することが懸念されるため、ヶ月以内に再度分析を実施し、摩耗の進行状況を確認されることを推奨します。これらのことは、前回に比較して計数汚染度がランク上昇し、NAS級以上と当社推奨の管理限界値に到達したこと異常摩耗の早期発見パラメータであるフェログラフィーのIs値がの乗と高く、摩耗粒子の形態観察の結果、異物の噛み込みにより発生する切削粒子が多く観察されたこと以上のことから判断しました。尚、減速機のバックラッシの増加を確認するためには、SOAP／D-SOAPを追加実施するとともに、歯車のタイプ、形状、モジュール、歯幅、歯数などの情報が必要です。是非、ご提供下さい。
報告№108-0411 報告№110-00413 | 分析№108-02744 分析№110-001890 | 110-001890 | ギヤおよび軸受は継続使用可能な状態にあります。提案トライボ診断では、バックラッシの増加量を分析結果から計算できますので、構造が確認できる図面、ギヤの形式、歯形、モジュール、歯数、歯幅をお知らせ下さい。計算結果をご報告いたします。分析結果計数汚染度は良好と判断します。計数汚染度計数汚染度はNAS級と当社推奨の管理限界値のNAS級以内にあり、良好と判断します。重量汚染度は.mg/mlでした。機器の潤滑状態機器の潤滑状態は正常と判断します。SOAPSOAPの結果、摩耗により発生する鉄、油の添加剤成分であるリンが検出されました。D－SOAPD－SOAPの結果、摩耗により発生する鉄が検出されました。フェログラフィー異常摩耗の早期発見パラメータであるフェログラフィーのIs値がの乗と良好の範囲にあることから、潤滑状態は正常と判断します。
報告№104-0378 報告№104-0426 | 分析№104-02669 分析№104-02965 | 104-02965 | 本試験は、更油後ヶ月経過後に分析を実施し、汚染状況及び摩耗状態を確認するために分析を実施しました。又、更油を年で実施しているが、更油間隔の良否を判断する。分析の結果、水分がppmと当社推奨の管理限界値を超えていたため、発錆予防のため至急水分除去されることを推奨します。尚、計数汚染度は、水分が高いためセンサーエラーを起こし、測定不能でした。一方、ギヤ歯面では疲労摩耗が発生しています。今後、更に摩耗が進行することが懸念されるため、～ヶ月以内に再度分析を実施し、汚染状況及び摩耗の進行状況を確認されることを推奨します。これらのことは、水分がppmと当社推奨の管理限界値を超えていたこと重量汚染度が.mg/mlと高いこと異常摩耗の早期発見パラメータであるフェログラフィーのIs値がの乗と高く、摩耗粒子形態観察の結果、ギヤ歯面の疲労摩耗により発生したチャンクが観察されたことSOAP／D－SOAPの結果、鉄が多く検出されたこと以上のことから判断しました。更油間隔の良否今回の分析結果から、更油ヶ月後の状況を判断すると、水分濃度と汚染状態は対策が必要な状況ですが、物理的性状を示す粘度および全酸価の各データが良好な状態でした。以上のことから、本試料油は、水分除去および濾過等の対策を実施することでヶ月以上は使用可能であることが確認されました。尚、当社での更油判断は、水分や汚染ではなく、油自身の劣化によります。適正な更油の間隔を判断するには、定期的な分析が必要と考えます。
報告№109-09136 報告№111-00445 | 分析№109-001160 分析№111-002058 | 111-002058 | 潤滑油は継続使用可能な状態にあると判断します。本試料油の添加剤は、一般に、タービン油に比較して極圧添加剤や摩耗防止剤などの濃度が高く、この影響でRBOT試験の結果が変動する傾向があります。そのため、ギヤ油の余寿命の評価をタービン油と同等の精度で得るには、RBOTの結果に加え、粘度、全酸価、IRなどのデータを総合的に判断することが必要です。前回同様に粘度、全酸価、IR、RBOTの各データは良好でした。前回同様に水分は良好でした。
報告№107-4545 報告№108-5026 | 分析№107-02185 分析№108-00885 | 108-00885 | トライボ診断の結果、全てのデータが良好であることから、この油は継続使用可能と判断します。は良好と判断します。粘度は良好。粘度は.mm/sと新油値mm/sに比較して、粘度変化率は-.％で、当社推奨の管理限界値である±％以内にあり、良好と判断します。粘度はmm/sでした。粘度はmm/sでした。粘度指数はでした。粘度指数はでした。水分は良好。水分はと当社推奨の管理限界値の以下であり、良好と判断します。全酸価は良好。全酸価は.mgKOH/gと新油値.mgKOH/g以内であり、良好と判断します。
報告№109-09136 報告№113-00623 | 分析№109-001160 分析№113-002665 | 113-002665 | 潤滑、汚染状態は良好の範囲にあることから、現在のところ、潤滑油は継続使用可能な状態にあると考えられます。潤滑油の余寿命を求めた結果、年月まで使用可能と推定されました。前回の更油日が年月と、余寿命予測日の年前であることから、現在の年回の油交換は適正な更油周期であると考えられます。尚、減速機は継続使用可能な状態にあると判断します。但し、今後の摩耗推移を確認するためにも傾向監視を継続することが有効です。定期的な分析今後の凝着摩耗、疲労摩耗の推移を監視するため、定期的な分析実施を推奨します。最適な採油方法本試料油は、機器停止中に給油口から採油されているため、別紙油中粒子の沈降の影響に示すように、油中粒子が油槽底部に沈降し、分析データが低濃度に出ている可能性があります。正確なデータによる診断を行うためにも、今後の採油は、極力運転中もしくは停止直後の油槽中層部から実施されることを推奨します。異常摩耗の早期発見のパラメータであるIs値はレベルと正常です。但し、潤滑部の摩耗が認められたため、定期的に潤滑油分析を実施し、摩耗推移を監視することが有用と考えます。フェログラフィーで観察された代表的な粒子は、以下の通りです。正常な摩耗粒子・潤滑状態が正常なマイルド摩耗により発生。疲労摩耗粒子・繰返し応力による金属疲労で発生。大型化するとフレーキングの発生が懸念されます。黒錆・潤滑状態がやや厳しい凝着摩耗により発生。局部的な厳しい金属接触と高い摩擦熱が発生していたことを示します。黒錆は、摩擦面が将来的に異常摩耗へ進展する可能性を示唆しているため、傾向監視が有用と思われます。詳細は、別紙傾向監視が必要な摩耗粒子をご覧ください。計数汚染度はNAS級と、当社推奨の管理限界値以下であり良好です。粘度、水分、酸価、IRの各データは良好です。本試料油の添加剤は、一般に、タービン油に比較して極圧添加剤や摩耗防止剤などの濃度が高く、この影響でRBOT試験の結果が変動する傾向があります。そのため、タービン油と同等の精度でギヤ油を評価するには、RBOTの結果に加え、粘度、酸価、IRなどのデータに基づき総合的に判断することが必要です。粘度、酸価、IRが良好の範囲にあり、RBOTはminと当社推奨の管理限界値以上にあることから、RBOTは良好と判断します。尚、別紙RBOTの減少傾向から油の余寿命を求めた結果、対象の潤滑油は年月まで使用可能であると推定されました。
報告№109-09103 報告№109-09103 | 分析№109-000996 分析№109-000996 | 109-000996 | 泡立ち試験の結果は、一般的には消泡性能が低くいと判断できる値の-でしたが、新油値の-と同レベルにあったため、良好と判断します。また、を示す粘度、全酸価の各データが良好の範囲にあることから、本試料油は継続使用可能と判断します。尚、水分が新油に比較して高い値です。使用油であるAlphasynPGは、ポリグリコールベースの合成ギヤオイルであるため、水分を吸収しやすい特性があります。今後は、水分濃度の増加に注意されることを推奨します。機器の潤滑状態潤滑状態の異常の早期発見パラメータである潤滑状態指数は、の乗と濾過設備のない機器であれば正常な潤滑状態にあると判断できます。しかし、当該機の潤滑系にはフィルタが設置されているため、別紙インライン・オフラインフィルタの影響に示すとおり、潤滑状態が異常となり大型の摩耗粒子が発生したとしても粒子の大部分が捕捉されてしまい正常な潤滑状態にあると誤認してしまう可能性があります。このようなフィルタの影響を考慮に入れたLCインデックスは、摩耗が厳しい状態に分類されるの乗領域となりました。推定により求めたLCインデックスがこの値であれば、ギヤの継続続使用は可能と思われますが、的確な潤滑状態を確認するには、ヶ月後に再度分析を実施し、摩耗進行の有無を確認することを推奨します。尚、摩耗粒子の形態観察で観察された粒子は、μmサイズの粒子が比較的多く観察されており、フィルタ精度μmのオフラインフィルタの効果が低下している可能性があります。オフラインフィルタに目詰まりが発生している可能性がありますので、差圧の上昇またはオフラインフィルタの吐出量の減少がないかご確認下さい。泡立ち試験の結果、消泡性能が低いと判断できる値であるものの、新油と同レベルにあると判断します。粘度は良好。粘度はmm/sと新油値.mm/sに比較して、粘度変化率は-％で、当社推奨の管理限界値である±％以内にあり、良好と判断します。粘度は.mm/sとなっています。粘度は.mm/sとなっています。粘度指数はとなっています。粘度指数はとなっています。泡立ち試験は-です。泡立ち試験は-と新油と同レベルにあり、消泡性能が新油と同レベルにあると判断します。水分は新油値より高い値となっています。水分はppmと新油値より高い値となっています。全酸価は良好。全酸価はmgKOH/gと新油値.mgKOH/gに比較して高いものの、IRの結果で油劣化の兆候を示すカルボン酸の吸収が確認されていないことから、良好と判断します。機器の潤滑状態精密な濾過設備がない機器であれば、潤滑状態指数は正常の範囲にあると判断します。潤滑状態指数は正常の範囲にあると判断します。異常摩耗の早期発見パラメータである潤滑状態指数がの乗と精密な濾過設備がない機器であれば、潤滑状態指数は正常の範囲にあると判断します。
報告№104-4511 | 分析№104-00332 | 104-00332 | 精点Aを実施した結果、サーボシリンダ内壁で摩耗が発生していると考えられました。計数汚染度は当社推奨の管理限界値内にあるものの、D－SOAPで鉄が.ppmと多く検出されたことから、今後、摩耗が進行し汚染度が上昇した場合、バルブ類の動作不良が発生することが懸念されます。汚染状態および摩耗の進行状況を確認するため、ヶ月後に汚染試験を実施されることを推奨します。これらのことは、計数汚染度がNAS級とやや高いこと異常摩耗の早期発見パラメータであるフェログラフィーのIs値が、の乗とやや高く、摩耗粒子形態観察で、赤錆が多く見られたことD－SOAPで、鉄が.ppm検出されたこと以上のことから判断しました。
報告№110-00061 報告№110-00061 | 分析№110-000213 分析№110-000213 | 110-000213 | ・ケイ素の検出ケイ素がppm検出されました。一般に、潤滑油中からケイ素が検出された場合の原因として、油の消泡剤として使用されるシリコン系の添加剤が検出されるフェログラフィーおよびフィルタ表面の異物観察で砂が多く観察され、これが検出されるシリコングリースをシール部に塗布している場合、このシリコングリースが潤滑油に混入して検出されるなどが挙げられますが、今回の原因は、フィルタ観察の結果で砂が観察されたことから、の原因の可能性もありますが、確認された量は比較的少なく、これだけではないと思われました。およびについては、分析結果では確認することが出来ませんので、これに関する情報をご提供下さい。・摩耗状態油中金属濃度の結果、鉄および錫濃度は検出されず、異常摩耗の早期発見パラメータであるフェログラフィーのIs値がのマイナス乗と良好の範囲にありました。・汚染度計数汚染度、重量汚染度共に良好でした。・粘度、水分、全酸価、IRの各データは良好でした。潤滑油および軸受は継続使用可能な状態にあると判断します。は良好と判断します。粘度粘度はmm/sと新油値mm/sに比較して、粘度変化率は-.％で、当社推奨の管理限界値である±％以内にあり、良好と判断します。水分はppmと当社推奨の管理限界値の以下であり、良好と判断します。全酸価全酸価は.mgKOH/gと新油値.mgKOH/gに比較して高いものの、IRの結果で油劣化の兆候を示すカルボン酸の吸収が確認されていないことから、良好と判断します。IRIRの結果、油劣化の兆候を示すカルボン酸の吸収が確認されず、且つ、新油のスペクトルパターンとほぼ一致していることから、良好と判断します。は良好と判断します。計数汚染度計数汚染度はNAS級と当社推奨の管理限界値のNAS級以内にあることから、良好と判断します。重量汚染度は.mg/mlと当社推奨の管理限界値のmg/ml以内にあることから、良好と判断します。機器の潤滑状態機器の潤滑状態は正常と判断します。SOAPによる油中金属濃度SOAPによる油中金属濃度の結果、油の添加剤成分であるリン、バリウム、外部から混入したと思われる亜鉛、カルシウム、ケイ素、ナトリウム、マグネシウムが検出されました。SOAPによる油中金属濃度SOAPによる油中金属濃度の結果、鉄、外部から混入したと思われるカルシウム、ナトリウムが検出されました。摩耗粒子診断異常摩耗の早期発見パラメータであるIs値がのマイナス乗と良好の範囲にあることから、潤滑状態は正常と判断します。SEM・XMA摩耗粒子診断で観察された粒子をSEM・XMAで詳細に観察した結果、酸素、鉄、錫を含む粒子が観察されました。
報告№104-0294 報告№104-8053 | 分析№104-02199 分析№104-02531 | 104-02531 | 分析の結果、本軸受は継続使用可能な状態にあると判断します。このことは、異常摩耗の早期発見パラメータであるIs値がのマイナス乗と良好の範囲にあり、ベアリング軌道面から発生した摩耗粒子はマイルドな潤滑状態で発生した摩耗粒子であり潤滑状態は良好な状態で進行していると考えられる。以上のことから判断しました。尚、D－SOAPの鉄濃度が、油量リットルから摩耗体積を計算すると.mmとなります。この体積からベアリング軌道面の摩耗面積を検討し、この情報を傾向管理する必要がありますので、ベアリング番号をお知らせ下さい。
報告№107-4543 報告№107-4543 | 分析№107-02121 分析№107-02121 | 107-02121 | トライボ診断の結果、泡立ち試験を除く項目は良好でした。泡立ち試験の結果は、一般的には消泡性能が低くいと判断できる値の-ですが、新油値の-と同レベルにあったため、良好と判断します。一方、摩耗粒子の形態観察の結果、観察された摩耗粒子がμmサイズの大型粒子が観察されたものの、視野に個とわずかで、潤滑状態指数がの乗と濾過設備のない機器であれば正常な潤滑状態にあると判断できる状況でした。但し、潤滑油の摩耗粒子はフィルタに捕捉され、異常な摩耗状態が発生したとしても正常な潤滑状態にあると誤認してしまう可能性があります。フィルタの捕捉の影響による誤認を避けるため、今後の診断に当たっては、これまでの採油箇所に加え、フィルタの捕捉物も分析し、その結果から潤滑状態を評価することを推奨します。尚、フィルタ捕捉物の分析を実施する際には、フィルタ流量、フィルタ使用時間、主機稼働時間などの追加情報が必要です。泡立ち試験の結果、消泡性能が低いと判断できる値であるものの、新油と同レベルにありました。粘度は良好。粘度は.mm/sと新油値mm/sに比較して、粘度変化率は-％で、当社推奨の管理限界値である±％以内にあり、良好と判断します。粘度は.mm/sでした。粘度は.mm/sでした。粘度指数はでした。粘度指数はでした。泡立ち試験は-でした。泡立ち試験は-と新油と同レベルにあり、消泡性能が新油と同レベルにあることが確認されました。水分は良好。水分は.ppmと当社推奨の管理限界値の以下であり、良好と判断します。全酸価は良好。全酸価はmgKOH/gと新油値mgKOH/g以内であり、良好と判断します。機器の潤滑状態精密な濾過設備がない機器であれば、潤滑状態指数は正常の範囲にあると判断します。潤滑状態指数は正常の範囲にあると判断します。異常摩耗の早期発見パラメータである潤滑状態指数がの乗と、精密な濾過設備がない機器であれば、潤滑状態指数は正常の範囲にあると判断します。
報告№109-09136 報告№112-00020 | 分析№109-001160 分析№112-000042 | 112-000042 | 軸受は継続使用可能な状態にあると判断します。但し、今後も摩耗の進行を傾向監視するため、以下の対策を推奨します。定期的な分析凝着摩耗の進行を監視するため、定期的に分析を実施し、分析データによる摩耗の進行状況を確認することを推奨します。最適な採油方法本試料油は、機器停止中にドレンから採油されています。機器が停止している状態では、別紙油中粒子の沈降の影響に示すように油槽内で撹拌がなくなり固形物が沈降するため、油中汚染度は高くなると推定されます。今後の採油は、極力運転中もしくは停止直後の油槽中層部から実施されることを推奨します。フェログラフィーIs値は異常摩耗の早期発見パラメータのつで、摩耗粒子を定量化するために用います。今回のIs値はの乗であり、潤滑状態は厳しいと判断できます。摩耗粒子の形態で比較的多く観察された粒子は、潤滑状態が正常な場合に発生する摩耗粒子金属潤滑部が局部的に油膜切れを起して発生するシビア粒子外部から混入したと思われる鉄錆等でした。これらの摩耗粒子が観察された場合、潤滑部で発生している摩耗形態は、正常なマイルド摩耗潤滑状態がやや厳しい凝着摩耗であることが分かります。Iカップリング発光分光分析供試の潤滑油を分析した結果、検出された金属元素は、SOAPの結果表に示すように、鉄、クロム、カルシウム、アルミニウム、ナトリウムでした。検出されたこれらの金属元素から発生箇所を推定すると鉄、クロム・軸受等カルシウム、アルミニウム、ナトリウム・外部混入異物であると思われます。このうち、機械部品が摩耗したと思われる元素はのグループです。水分は良好でした。
報告№109-09136 報告№112-00629 | 分析№109-001160 分析№112-002769 | 112-002769 | 分析の結果、対象設備は継続使用可能な状態にあると判断します。但し、粘度が上昇していることから、以下の対策を推奨します。更油粘度は、一端上昇し始めると劇的に上昇することもあるため、今後は比較的短い周期で傾向監視を実施することが大切です。また、粘度上昇により粘性抵抗が増大して油温も上昇しやすくなり、油劣化の影響で油中の酸成分により金属表面が腐食することがあるため、更油を推奨します。定期的な分析定期的に分析を実施することにより、データの変化から異常の兆候を早期に発見することが可能となります。今回初回分析であるため、あと最低でも回分析を実施することにより、分析データの変化を確認し、分析周期を検討することを推奨します。新油との比較による評価を示す粘度、酸価、塩基価のデータは新油データを基準として評価しています。今回は新油データがなかったため同油種のカタログ値で判断しましたが、今後評価する場合は、使用している新油を同時に分析することをご検討下さい。はSOAP／D-SOAPの結果から総合的に判断した結果、傾向管理が必要な状態にあると考えられます。Iカップリング発光分光分析【SOAP/D-SOAP】検出された金属元素から発生箇所を推定すると、以下の通りでした。鉄、ニッケル、錫・エンジン部品リン、亜鉛、カルシウム・添加剤ナトリウム・外部混入異物メタルの摩耗SOAP/D-SOAPの結果、軸受メタルの主成分である錫が検出されました。潤滑状態は直ちに異常にならないと思われますが、メタル成分が検出されていることからメタルの一部に油膜切れが発生していることの証です。一般に予備発電機の稼働率は低稼働率であり、起動停止回数が多い傾向にあるため、本機のメタル成分の増加要因は起動停止時に油膜切れが生じて発生していると推定されます。一定期間経過後に再分析し、傾向監視によるメタルの摩耗状態を確認する必要があると思われます。ペンタン不溶分ペンタン不溶分は、.mass％でした。凝集ペンタン不溶分凝集ペンタン不溶分は、.mass％とエンジンオイルの使用限界値mass％以下であり、良好と判断します。粘度は当社推奨の管理限界値を超えていました。粘度粘度は、.mm/sと新油カタログ値.mm/sに比較して、粘度変化率は+.％で、当社推奨の管理限界値である±％を超えていました。粘度は、一端上昇し始めると劇的に上昇することもあるため、今後は比較的短い周期で傾向監視を実施することが大切です。粘度の上昇要因は、別紙エンジンオイルの粘度上昇メカニズムをご覧ください。粘度粘度は、mm/sでした。水分は、ppmと当社推奨の管理限界値の以下にあり、良好と判断します。酸価は、mgKOH/gでした。塩基価は、.mgKOH/gと当社推奨の管理限界値であるmgKOH/g以上あり、良好と判断します。引火点引火点は、とエンジンオイルの使用限界値である以上であり、良好と判断します。
報告№103-0049 | 分析№103-00651 | 103-00651 | 分析の結果、ギヤ歯面で微小な疲労摩耗が発生していると思われます。今後さらに摩耗が進行することが懸念されるため、運転時間が時間経過した時点で直ちに再分析を実施し、摩耗の進行状況を確認されることを推奨します。尚、汚染粒子が摩耗の進行を早めることが懸念されるため、濾過又は更油を実施し、汚染状態を改善することを併せて推奨します。このことは、異常摩耗の早期発見パラメータであるIs値がの乗と非常に高く、摩耗粒子の形態観察の結果、疲労摩耗により発生した摩耗粒子が多く見られ、SOAP／DーSOAPで鉄及び銅が多く検出されていることから判断しました。
報告№109-09136 報告№111-00647 | 分析№109-001160 分析№111-003236 | 111-003236 | 潤滑油は継続使用可能な状態にあると判断します。前回同様に粘度、全酸価、IR、RBOTの各データは良好でした。油の余寿命は、使用油の使用期間または使用時間が不明であったため、ご依頼の油の余寿命に関する検討は行えませんでした。但し、分析の結果で新油値がminであったことから、使用期間を仮にヶ月間と仮定すれば余寿命は十二分にあると言えます。可能であれば、使用期間、あるいは使用時間の情報をご提供下さい。前回同様に水分は良好でした。
報告№102-4017 | 分析№102-00748 | 102-00748 | 分析の結果、計数汚染度、フェログラフィーを除く項目は良好でした。計数汚染度の結果、NAS等級が当社推奨の管理基準値の級に到達していました。NAS級になっているのは、～μmサイズの粒子が級になっているためでした。フェログラフィーの結果では、摩耗過酷度を示すIs値が.と良好の範囲にあるものの、摩耗粒子の形態観察でμmサイズの銅合金が見られました。NAS等級が高い要因は、μmサイズの銅合金が発生しているためと考えられました。圧油系統で、銅系材料が使用されている部分は、サーボシリンダのブッシュと圧油導入装置の外側給油管のBCブッシュで使用されていることから、いずれかの摩耗が考えられました。今後、これらの摩耗粒子が増加すると、シリンダブッシュの摩耗であれば、油漏れにつながり、また、外側給油管のBCブッシュであれば、外側給油管のメタルの摩耗増加につながります。月日から濾過を実施されていますが、濾過後ヶ月以内に再度分析を実施し、摩耗の進行状況、を確認されることを推奨します。
報告№102-6009 | 分析№102-00197 | 102-00197 | 今回、温度計取替工事に伴い、下部メタルの分解点検を実施し、油補給時には、濾過を実施しました。本試験は、工事ヶ月経過後の初期試験です。分析の結果、フェログラフィーを除く項目は良好でした。フェログラフィーの結果、摩耗の過酷度を示すIs値がと良好の範囲にあるものの、摩耗粒子の形態観察結果から、摺動面の微小突起や異物の噛み込みの影響で発生した切削粒子や、厳しい金属接触が起きている場合に発生するシビア粒子が観察されました。これは初期のなじみ摩耗が発生していたと考えられます。今回のようになじみ過程で大型のシビア粒子が観察された場合は、なじみ過程が正常に終了していない場合があり、異常摩耗に進展することも懸念しなければなりません。なじみ過程が正常な状態で終了した場合、大型のシビア粒子は観察される事が少なく、従って、今回のなじみ過程では、局部的な金属接触がごく一部で発生したと考えられます。この接触が、既に正常な状態に推移しているか、或いは、進行しているのかを確認するため、ヶ月後に初期試験を実施し、摩耗の進行状況を確認されることを推奨します。
報告№109-09094 報告№110-00627 | 分析№109-000870 分析№110-002735 | 110-002735 | 、、は良好でした。尚、RBOTがminと新油値のminに比較してmin減少していました。このまま継続使用した場合、この減少傾向から限界値に到達するのは、別紙図RBOTの減少傾向に示すように年月と推定されました。残りの継続使用期間は、約年ヶ月であると予測されます。潤滑油および対象設備は継続使用可能な状態にあると判断します。≪状態監視とパラメータ≫分析の目的および各分析のパラメータは以下の通りです。特性低下目的：油の分析結果から、や劣化傾向ならびに添加剤の消耗程度、残存寿命などを確認する。粘度JISK全酸価JISK赤外線吸収スペクトルJISK酸化安定度試験JISK汚染目的：油の分析結果から、砂塵あるいは水・異種油などによるや、異物混入の有無を確認する。水分JISK計数汚染度JISB重量汚染度JISB光学顕微鏡観察摩耗目的：油中の摩耗粒子を分析する事により、回転・摺動部の潤滑状態、摩耗劣化の程度、余寿命などを解析する。摩耗診断電子顕微鏡観察JISKX線マイクロアナリシス油中金属濃度）JISK≪分析結果≫特性低下粘度：良好粘度値mm/sの新油値mm/sに対する変化率は+％であり、当社推奨の管理限界値±％以内に留まっています。全酸価：良好全酸価.mgKOH/gは新油値の.mgKOH/g以内にあることから、問題は無いと判断します。赤外線吸収スペクトル：良好酸化安定度試験：良好酸化安定度試験の結果、数値minは当社推奨の管理限界値min以上に留まっており、現時点での使用は可能と判断します。汚染水分：良好水分値.ppmは当社推奨の管理限界値以内に留まっています。計数汚染度：良好計数汚染度はNAS級と当社推奨の管理限界値NAS級以内にあります。重量汚染度：良好重量汚染度は.mg/mlと当社推奨の管理限界値mg/ml以内にあります。光学顕微鏡観察：良好光学顕微鏡写真は捕捉された汚染物の量は少なく、スラッジは確認されませんでした。摩耗摩耗診断：良好摩耗診断の結果、異常摩耗の早期発見パラメータであるIs値がのマイナス乗と良好の範囲にあることから、潤滑状態は正常と判断します。電子顕微鏡観察・X線マイクロアナリシス：今回は実施していません。油中金属濃度：良好油中金属濃度の結果、摩耗により発生する鉄、錫、外部から混入したと思われるカルシウム、ナトリウムが検出されたものの、良好と判断します。
報告№109-09136 報告№111-00463 | 分析№109-001160 分析№111-002144 | 111-002144 | 軸受は継続使用可能な状態にあると判断します。但し、SOAPの銅濃度が高いことから、以下の対策を推奨します。摩耗および油劣化の進行を監視するため、定期的に分析を実施することを推奨します。傾向監視のための次回採油時期は、最短で約時間となります。この時間は、油中汚染物が均一になるために必要とする時間であり、この時間を経過すれば、再分析の結果から状態の傾向を確認することが可能となりますので、これを参考に次回分析時期を検討されることを提案します。フェログラフィー異常摩耗の早期発見パラメータとして摩耗粒子を定量化して評価するフェログラフィーのIs値は、前回ののマイナス乗から変化はなく、潤滑状態が安定していることを示していました。Iカップリング発光分光分析供試のタービン油を分析した結果、検出された金属元素は、鉄、鉛、銅、ニッケル、錫、リン、亜鉛、カルシウム、バリウム、ナトリウムが検出されました。これらの検出された金属元素から発生箇所を推定すると鉄、鉛、銅、ニッケル、錫・軸受等リン、亜鉛・オイル添加剤カルシウム、バリウム、ナトリウム・外部混入異物であると思われます。このうち、機械部品が摩耗したと思われる元素はのグループです。銅の溶出前回に比較してSOAP銅がppmからppmに増加していました。銅の溶出箇所は、貴社ご提供の図面からデフレクターとバッフル、或いは流体継ぎ手のスクイ管、潤滑油冷却器の冷却管などが考えられます。これらの部品が選択的に溶出しているものと思われます。これらの部品の中でもデフレクターとバッフルは、オイルシールの役目を果たしていることから、溶出が継続した場合、シャフトとのギャップが増大し、油漏れの原因になると思われます。さらには油面低下により潤滑不良が発生することが懸念されるため、巡視の際には、油漏れと油面の低下に注意を払う必要があります。銅の溶出は、潤滑油に使用されている亜鉛系添加剤と銅の反応により溶出することが知られています。銅濃度の増加は、別紙鉱油の酸化に対する金属触媒の影響に示すように濃度の増加とともに酸化速度が加速しますので、注意が必要です。前回に比較して計数汚染度はNAS級から等級に変化はなく、良好でした。分析結果は良好と判断します。計数汚染度計数汚染度はNAS級と当社推奨の管理限界値のNAS級以内にあり、良好と判断します。重量汚染度は.mg/mlと当社推奨の管理限界値のmg/ml以内にあり、良好と判断します。機器の潤滑状態前回同様にSOAPの銅が高い値でした。SOAPSOAPの結果、油の添加剤成分であるリン、亜鉛が検出されました。一方、銅が検出されました。銅を使用した部分の溶出が進行していると考えられます。この溶出は検出された亜鉛系添加剤の成分と銅が反応し、溶出することが知られています。別紙鉱油の酸化に対する金属触媒の影響に示すように銅濃度が増加すると酸化速度が速まりますので、酸化劣化の進行状況を酸価の変化で監視されることを推奨します。D－SOAPD－SOAPの結果、摩耗により発生する鉄および錫が検出されました。フェログラフィー異常摩耗の早期発見パラメータであるフェログラフィーのIs値がのマイナス乗と良好の範囲にあることから、潤滑状態は正常と判断します。
報告№4575 | 分析№99-02255 | 9902255 | 本試料油は継続使用可能と判断します。粘度は良好と判断します。粘度は.mm/sと新油値のmm/sに比較して、粘度変化率は.％と当社推奨の管理目安内にあり、良好と判断します。水分は良好と判断します。水分はppmと当社推奨の管理目安内にあり、良好と判断します。全酸価は良好と判断します。全酸価は.mgKOH/gと新油値の.mgKOH/g以内にあり、良好と判断します。IRは新油に比較して変化はなく、良好と判断します。IRはチャートに示すように新油に比較して変化はなく、良好と判断します。計数汚染度は良好と判断します。計数汚染度はNAS級と当社推奨の管理目安以内にあり、良好と判断します。重量汚染度は良好と判断します。重量汚染度はmg/mlと当社推奨の管理目安以内にあり、良好と判断します。機器の潤滑状態ヶ月以内に再度分析を実施し、摩耗の進行状況を確認されることを推奨します。SOAPの結果、ベアリングの外輪、内輪、転動体の摩耗により発生したと思われる鉄、ベアリングの保持器の摩耗により発生したと思われる銅、鉛が若干検出されました。又、油の添加剤成分であるリンが検出されました。D－SOAPの結果、ベアリングの外輪、内輪、転動体の摩耗により発生したと思われる鉄、ベアリングの保持器の摩耗により発生したと思われる銅、鉛、錫、亜鉛が若干検出されました。又、外部から混入したと思われるカルシウム、ナトリウムが極わずかに検出されました。フェログラフィーの摩耗粒子形態観察の結果、～μmサイズのフレーク状粒子が見られることから、外輪、内輪と転動体の間で転がり摩擦に加えすべり摩擦も発生し、且つ、極部的に金属接触が発生していると考えられます。今後摩耗が進行する場合もあるため、ヶ月以内に再度分析を実施し、摩耗の進行状況を確認されることを推奨します。
報告№106-4509 報告№106-4509 | 分析№106-00254 分析№106-00255 | 106-00255 | 提供情報にストレーナサイズが不明となっていたため、ストレーナの影響を織り込んだ診断を行う事は出来ないが、使用されているストレーナサイズが一般的に使用される数μmレベルの精密なストレーナであった場合、添加剤が劣化してスラッジ化したものが認められるため、ストレーナ目詰まりの原因となる可能性が考えられた。尚、摩耗粒子の観察結果から、増速機の潤滑状態は良好であると判断できた。分析の結果、重量汚染度がmg/mlと＃－の倍の高い値を示していた。重量汚染度の上昇原因となっている汚染物は、＃－同様に添加剤成分のモリブデン、マグネシウム、亜鉛、リンがスラッジとして析出し、これに摩耗で発生した鉄、銅などが混合して粘性のあるスラッジになっていると推定された。これらのことは、異常摩耗の早期発見パラメータである潤滑状態指数はの乗とやや高いものの、摩耗の形態はマイルド摩耗と呼ぶ比較的小さな粒子が大勢を占めること計数汚染度は良好の範囲にあるものの、重量汚染度がmg/mlと高い値を示し、フィルタ表面が茶褐色になっていること油中金属濃度の結果、ギヤやベアリングなどの鉄系材料の摩耗、モリブデン、マグネシウム、亜鉛、リンなどの添加剤の析出が検出されたこと以上のことから判断した。
報告№109-09569 報告№109-09569 | 分析№109-003526 分析№109-003526 | 109-003526 | を示す水分、全酸価の各データは良好でした。前回同様に粘度はmm/sと新油値mm/sに比較して、粘度変化率は-％で、当社推奨の管理限界値である±％に到達していました。今後、粘度の低下により油膜切れが発生し、金属接触が発生することが懸念されます。泡立ち試験の結果は、-と新油値が-であるのに比較して高い値となっていたことから消泡性能が低下していることが分かりました。潤滑状態の異常の早期発見パラメータである潤滑状態指数は、のマイナス乗と濾過設備のない機器であれば正常な潤滑状態にあると判断できます。・消泡性能の低下消泡性の性能が低下していることが確認されたことから、今後の使用状況によっては油の酸化劣化が進行したり、ギヤ歯面およびベアリング軌道面で油膜切れが発生したりする場合があるため、消泡剤の添加による消泡性能の改善など何らかの対応が必要になると思われます。・潤滑状態濾過設備のない機器であれば正常な潤滑状態にあると判断できますが、当該機の潤滑系にはフィルタが設置されているため、別紙インライン・オフラインフィルタの影響に示すとおり、潤滑状態が異常となり大型の摩耗粒子が発生したとしても、粒子の大部分が捕捉されてしまい正常な潤滑状態にあると誤認してしまう可能性があります。このようなフィルタの影響を考慮に入れたLCインデックスは、摩耗がやや厳しい状態に分類されるの乗領域となりました。フィルタの影響を考慮した潤滑状態指数は、前回のの乗からの乗に桁上昇していることから、運転状態が前回と大きな差がなければ、摩耗は進行している状態にあるものと思われます。結論粘度および消泡性能の低下が確認されたものの、潤滑油、ギヤおよび転がり軸受は、継続続使用可能な状態にあると思われます。尚、今後は障害予防を目的に以下の対策を推奨します。粘度の低下が確認されたことから、更油を推奨します。運転条件によってはさらに摩耗の進行が速まる場合も想定されるため、今後は潤滑油の分析に加えてフィルタ付着物の分析を実施し、異常な摩耗状態発生の有無を精密に確認することを推奨します。消泡性能の改善は、添加する消泡剤の効果をテストにより確認する必要がありますので、必要な場合は当社営業担当者までお知らせ下さい。粘度は当社推奨の管理限界値に到達していました。泡立ち試験の結果、消泡性能が低下していることが確認されました。粘度粘度はmm/sと新油値mm/sに比較して、粘度変化率は-％で、当社推奨の管理限界値である±％に到達していました。粘度粘度は.mm/sでした。粘度指数粘度指数はでした。泡立ち試験泡立ち試験は-と新油に比較して高い値でした。水分はと当社推奨の管理限界値の以下であり、良好と判断します。全酸価全酸価は.mgKOH/gと新油値mgKOH/gに比較して高いものの、IRの結果で油劣化の兆候を示すカルボン酸の吸収が確認されていないことから、良好と判断します。機器の潤滑状態精密な濾過設備がない機器であれば、潤滑状態指数は正常の範囲にあると判断します。潤滑状態指数異常摩耗の早期発見パラメータである潤滑状態指数がのマイナス乗と精密な濾過設備がない機器であれば、潤滑状態指数は正常の範囲にあると判断します。
報告№109-09634 報告№109-09634 | 分析№109-003839 分析№109-003839 | 109-003839 | ・摩耗状態油中金属分析の結果、潤滑油中からは鉄、鉛、銅、錫が検出されました。粒子の観察結果から異物の噛み込みなどで発生する切削粒子、金属接触が厳しい場合に発生するシビア粒子が比較的多く確認されました。観察された摩耗粒子の材質と形態を、SEM・XMAで詳細に観察した結果、鉄、クロム、マンガンを含む粒子が観察されたことから、軸受摺動面では切削摩耗凝着摩耗が発生していることが分かりました。異常摩耗の早期発見パラメータであるフェログラフィーのIs値がの乗とやや高い範囲にあることから、潤滑状態はやや厳しい状態であると判断できます。摩耗形態の中で特に切削摩耗は、異物が混入していない状態に比較して摩耗進行速度が速く注意が必要です。また、切削摩耗発生の原因となる混入異物が残留している場合、この異物により切削摩耗が継続して発生する可能性があります。・軸受メタルの摩耗最も摩耗が集中しやすいと思われるスラストメタルの摩耗体積および摩耗深さを求めました。本軸受は、内径が不明であったため仮定して計算しました。D－SOAPの錫濃度と、油量Lから計算により求めました。メタル表面の平均的な摩耗深さは.μmとなり、メタルの表面粗さをsと仮定すると摩耗は軽微であることが判りました。・水分濃度水分の結果、と当社推奨の管理限界値を大きく超えていました。今後、水分の影響で錆が発生する腐食摩耗に進展することが懸念されます。尚、タービン油の冷却器で使用されている冷却水に防錆剤を添加して使用されている場合、その防錆剤にホウ素が含まれている種類のものがあります。仮に、冷却水に防錆剤を添加して使用している場合、SOAPでホウ素が検出された場合、この冷却水がタービン油に混入した可能性があることを示します。本試料油のSOAPの結果、ホウ素がppmと微量ですが検出されているため、冷却水の混入があった可能性が考えられます。このことを裏付けるたには、使用している冷却水を提供して頂いて分析し、冷却水にホウ素が添加されているかを調べ、調べた結果と今回混入した水分が潤滑油に入った場合のホウ素濃度を求めることが必要と思われます。尚、使用している冷却水の防錆剤にホウ素が含まれているか、含まれている場合はその濃度はどの程度かを確認して下さい。結論軸受は継続使用可能な状態にあるものの、潤滑油は以下の対策が必要です。対策水分除去、または更油を推奨します。今後、切削摩耗等の進行を監視するため、更油の際に十分なフラッシングを実施するとともに、定期的に分析を実施し、摩耗の進行状況を確認することを推奨します。次回分析の時期を理論的に求めたところ、最短で約時間となります。この時間は、油中汚染物が均一になるために必要とする時間であり、この時間を経過すれば、再分析の結果から状態の傾向を確認することが可能となりますので、これを参考に次回分析時期を検討されることを提案します。今後摩耗が進行した場合、軸受メタルの摩耗程度を評価する必要がありますので、次回分析時には、メタルサイズを詳細に確認できる図面等の情報をご提示下さい。
報告№109-09136 報告№112-00509 | 分析№109-001160 分析№112-002104 | 112-002104_date130116 | トライボ診断の結果から、ギヤおよび軸受の状態を確認する。トライボ診断の結果で前回同様にフレッティングにより発生する赤錆が多く観察されました。この赤錆は、前回のSEMとXMAによる分析の結果からギヤ歯面のフレッティングにより発生したと推定されていますが、バックラッシの増加量は、ギヤの情報に示す仮定と実際に大きな違いがなければ、ギヤ歯面の状態は良好であり、減速機の稼動に影響のある状態にはないと思われます。振動診断の結果から軸受の内輪が損傷していることが確認されましたが、トライボ診断の結果からは、現状では軸受の継続使用は問題ない状態にあると思われます。但し、前回の採油箇所はストレーナ空気抜き、今回は減速機ボトムから採油を実施していることから、今回の採油箇所では、異常の兆候を示す大型の摩耗粒子が発生していたとしても、ストレーナに捕捉される可能性があることから、前回までの採油箇所からの試料に比較して清浄な状態になり、分析結果からは異常を確認することが出来ない可能性があると考えられます。修理時期の妥当性を検証する。振動診断の結果から運転時間時間で振動加速度が.m/sと振動値の管理限界値を超えていたものの、トライボ診断の結果では、異常な数値が見られなかったことから、振動法により修理した今回の時期は、潤滑油分析の結果とは以下の点で必ずしも一致していないと思われました。転がり軸受の寿命を示すフレーキングにより発生した疲労摩耗粒子が観察されていないことフェログラフィーのIs値がの乗と低いことD-SOAPの鉄に大きな変化はないこと計数汚染度はランク低下したこと採油箇所の統一前回の採油箇所はストレーナ空気抜き、今回は減速機ボトムから採油を実施しました。今回の採油箇所では、異常の兆候を示す大型の摩耗粒子が発生していたとしても、ストレーナに捕捉される可能性があることから、前回までの採油箇所からの試料に比較して清浄な状態になり、分析結果からは異常を確認することが出来ない可能性が考えられます。さらに採油箇所を変更すると、分析データの変動が大きいため、今後の採油は、採油箇所を統一することを推奨します。定期的な分析摩耗の進行を監視するため、定期的に分析を実施し、分析データによる摩耗の進行状況を確認することを推奨します。バックラッシによる評価トライボ診断では、バックラッシの増加量を分析結果から計算できますが、今回はギヤの情報を仮定して計算しております。後述のバックラッシ量の計算精度を上げ、結論の信頼性を高めるためには、モジュール、歯幅、油量、油入替後の稼働時間ならびに分解点検後の稼働時間をお知らせ下さい。計算結果をご報告いたします。はフェログラフィーおよびSOAP-Tの結果から総合的に判断した結果、ベアリングには微振動が原因で発生するフレッティング粒子が発生していました。フレッティングは転がり軸受にとって突発的な異常につながりやすい現象であるため、トライボ診断と振動診断を併用し継続して傾向監視する必要があると考えます。フェログラフィー【定量分析：Is値】Is値は異常摩耗の早期発見パラメータのつで、摩耗粒子を定量化するために用います。前回に比較してIs値はの乗から変化はなく、低い値でした。フェログラフィー【定性分析：摩耗粒子および摩耗形態観察】分析結果から比較的多く観察された粒子は、以下の通りでした。正常な摩耗粒子・潤滑状態が正常なマイルド摩耗により発生。赤錆・フレッティングにより発生。観察された摩耗粒子の中でも赤錆は、注意が必要です。フレッティングは、・軸と転がり軸受の内輪内面・軸受箱と転がり軸受の外輪外面・転がり軸受の軌道輪と転動体・ギヤ歯面の箇所で発生する可能性があります。今回フレッティングが発生している箇所は、ギヤ歯面であると推定されます。一般に、ギヤ、転がり軸受でフレッティング粒子が見られる場合は、軸ブレ、或いは、キーの緩み、そしてベアリングのクリープが発生していることがあります。特に、キー溝が緩んでいる場合は徐々に振動値が上昇することがあり、また、酸化により硬化したフレッティング粒子が軸受軌道面やギヤ歯面に噛み込み、その傷が疲労剥離の起点となって疲労摩耗へと進展することもあるため、振動監視と潤滑油分析による状態監視が必要です。Iカップリング発光分光分析【SOAP-T】検出された金属元素から発生箇所を推定すると、以下の通りでした。鉄、銅・軸受、ギヤ等リン、モリブデン・添加剤カルシウム、アルミニウム、ナトリウム・外部混入異物バックラッシ増加量減速機の構造から、最も負荷が大きく、摩耗が進行しやすい箇所はスパイラルベベルギヤとスパイラルベベルピニオンと推定されます。このSBGとSBPが接触する歯面におけるピッチ線上の摩耗量を分析結果から定量的に評価しました。ここでは、ベベルギヤのモジュール、歯幅、油量が不明であったため、モジュールを、歯幅をmm、油量をLと仮定して、この部分が摩耗した場合のバックラッシの増加分を分析結果から推定しました。鉄濃度から求めたバックラッシ増加量は.μmとなります。これらの仮定に間違いがなければ、減速機の稼動に全く影響がない状態にあることが分かります。転がり軸受の状態転がり軸受から発生したと思われる疲労摩耗粒子は観察されませんでした。前回と今回の採油箇所が違い、今回の試料はストレーナ通過後の試料であることから、異常の兆候を示す大型の摩耗粒子が発生していたとしても、ストレーナに捕捉されて、採取することが出来なかった可能性が考えられます。今後、ギヤ歯面からと推定されるフレッティングにより発生した赤錆が転がり軸受の軌道面に噛み込みさらに摩耗が進行し、転がり軸受の寿命の指標となるフレーキングに進展することが懸念されます。計数汚染度は、前回に比較してNAS級からNAS級にランク低下し、当社推奨の管理限界値内にあり、良好でした。粘度、水分、酸価、IRの各データは良好でした。
報告№109-09522 報告№109-09522 | 分析№109-003247 分析№109-003247 | 109-003247 | ・摩耗状態分析の結果、比較的多く検出されたギヤ油中の金属元素は、鉄およびリンであり、これらの金属の粒子観察結果から以下に示す～の摩耗粒子であることが分かりました。μm以下の微細な鉄系粒子μm以下の疲労摩耗粒子フリクションポリマこの種類の摩耗粒子が観察されたことから、ギヤ歯面、ボールネジ軸およびナット転動面では疲労摩耗が発生していると判断できます。電動サーボが微少範囲を往復する振動のような特徴的な動作をするため、この影響でギヤ歯面、ベアリング軌道面、ボールネジ軌道面等で面圧が局部的に高くなり、その結果、微量領域における疲労摩耗が発生するのと同時に、潤滑油が重合してフリクションポリマが発生したと思われます。ギヤ油に含まれているリン系の極圧添加剤の効果で発生している摩耗粒子はμ以下の微細な鉄系粒子が支配的であり、摩耗速度は抑えられていると思われますが、今後以下の点に注意が必要と思われます。ⅰ．ギヤ歯面の摩耗によりバックラッシが増加し、その影響で振動が発生して摩耗の進行が早まるⅱ．ボールネジ軸およびナット転動面で疲労摩耗が進展するⅲ．潤滑油の劣化が進行する・汚染度発生している摩耗粒子がμm未満の粒子が支配的であったため、計数汚染度はNAS級と良好の範囲にありましたが、.μmフィルタで濾過をして汚染粒子を評価する重量汚染度はmg/mlと高い値を示していました。・粘度、水分、全酸価、IR、RBOTの各データは良好でした。結論対象設備および潤滑油は継続使用可能な状態にあると判断します。本試料油は、更油してから今回の採油まで約ヶ月使用していますので、同様の運転条件であれば更油後ヶ月間は使用可能と考えられますが、に関する各データがすべて新油に比較してあまり差がない良好な値でありますので、本試料油は濾過により重量汚染度が改善されることで継続使用は可能と判断します。摩耗と油劣化の進行を定期的な分析により監視し、機器の健全性を把握しながら管理し、汚染された潤滑油を濾過することで油の更油周期を延伸化出来ます。機器の健全性を確認し、また潤滑油の更油時期を延伸化するためにも定期的に分析を実施することを推奨します。
報告№109-09136 | 分析№109-001160 | 113-002404 | 使用油を分析した結果、新油には入っていない添加剤成分のリン、亜鉛が比較的高濃度で検出されたことから、使用油は油名が違っていることが確認されました。また、重量汚染度が高いことから、油中の夾雑物によって摩耗が進行することが懸念されますが、現時点では摩耗状態は正常な範囲にあることから、即時の分解点検は不要であると判断します。更油および油名の確認使用油は、油中の汚染度が高いため、汚染物により軸受表面が切削作用を受けて摩耗する懸念があります。そのため、可能であれば更油を推奨します。更油する際は、油槽内を綺麗に洗浄することが重要です。また、使用油からは新油には添加されていないリンと亜鉛が検出されたことから、現在の使用油の油名が違っているか、別名柄の油と混合して使用している可能性がありますので、更油する際には油名の再確認をして下さい。定期的な分析外軸受の潤滑状態を知ることは、保全の最適な時期や修理の要否判断に役立つことから、今後も定期的な分析により管理することを推奨します。診断結果使用油の酸価が新油値に比較して高い値でしたが、酸化劣化ではなく、異種油の混入や油名が異なっている可能性が考えられます。粘度粘度は、.mm/sと新油値のmm/sに比較して粘度変化率が+％となっており、当社推奨の管理限界値以下であり良好です。水分はppmと当社推奨の管理限界値の以下であり、良好と判断です。酸価・IR使用油の酸化劣化の進行度は、酸価およびIRの結果から総合的に判断します。酸価は、.mgKOH/gと当社推奨の管理限界値.mgKOH/gを超えているものの、IRの結果で油劣化の兆候を示すカルボン酸の吸収が確認されていないことから、酸化劣化はしていないと判断します。酸価が高い原因は、SOAP-Tで新油と一致しないデータが確認されたことから、油名の誤りや異種油の混入、添加剤の投与が考えられます。重量汚染度は当社推奨の管理限界値を超えていました。フィルタ残渣に金属片、鉄錆、砂等が確認されたことから、汚染度が高い原因は摩耗粒子や外部混入異物と考えられます。計数汚染度計数汚染度はNAS級と当社推奨の管理限界値NAS級以下であり、良好です。重量汚染度はmg/mlと当社推奨の管理限界値mg/mlを超えていました。光学顕微鏡写真重量汚染度で濾過したフィルタ表面上の夾雑物を光学顕微鏡で観察した結果、金属片、鉄錆、砂等が観察されました。異常摩耗の早期発見のパラメータであるIs値は、レベルと正常でした。但し、潤滑部の摩耗が認められたため、定期的に潤滑油分析を実施し、摩耗推移を監視することが有用と考えます。フェログラフィーで観察された代表的な粒子は以下の通りです。正常な摩耗粒子・潤滑状態が正常なマイルド摩耗により発生。切削粒子・異物や金属表面の微小突起による切削摩耗により発生。シビア粒子・潤滑状態がやや厳しい凝着摩耗により発生。極微小領域で油膜切れが発生したことを示します。切削粒子、シビア粒子は、摩擦面が将来的に異常摩耗へ進展する可能性を示唆しているため、傾向監視が有用と思われます。詳細は、別紙傾向監視が必要な摩耗粒子をご覧ください。SOAP-Tの結果、JOMOタービンに含まれていないはずのリンおよび亜鉛が桁オーダーで検出されたことから、油名の誤りや異種油の混入が考えられます。
報告№109-09447 報告№113-00401 | 分析№109-002789 分析№113-001595 | 113-001595 | 分析の結果、は良好な範囲にあるものの、計数汚染度がやや高い値でした。粒子分布を詳細に見るとμm以上のレンジが多く、摩耗粒子の形態観察で鉄錆、砂、樹脂等の外部混入異物が観察されたことから、汚染度が高い要因は、採油の影響が考えられます。今回の汚染度は、摩耗による粒子の増加ではないと思われるため、汚染度は良好な範囲にあると推定されます。軸受は継続使用可能な状態にあると判断します。最適な採油方法本試料油は、機器停止中にドレンプラグから採油されているため、分析データが高濃度に出ていると推定されます。正確なデータによる診断を行うためにも、今後の採油は、極力運転中もしくは停止直後の油槽中層部から実施されることを推奨します。分析結果粘度、酸価は、前回同様に良好でした。水分は、前回同様に良好でした。計数汚染度計数汚染度は、前回に比較してNAS級からNAS級にランク増加し、やや高い値でした。今回の採油箇所がドレンプラグで、採油時の廃油量が記載されていないことから、ドレン配管内に沈殿していた異物が混入した可能性が考えられます。ドレン配管分の廃油を実施しないと沈殿物の影響で分析データが異常を示す場合があるため、注意が必要です。は、フェログラフィーの結果から総合的に判断した結果、正常な状態にあると考えられます。フェログラフィー【定量分析：Is値】Is値は異常摩耗の早期発見パラメータのつで、摩耗程度を定量化するために用います。Is値は前回に比較してのマイナス乗から乗と良好の範囲にあり、低い値でした。フェログラフィー【定性分析：摩耗粒子および摩耗形態観察】分析結果から観察された全ての粒子量は少でした。
報告№109-09501 報告№109-09501 | 分析№109-003099 分析№109-003099 | 109-003099 | ちょう度値はと新グリース値に比較して上昇し、当社推奨の管理上限値であるを超えていることから、軟化していることが分かりました。軟化したグリースを使用した場合、グリースの漏洩や軸受等で油膜切れが発生することが懸念されるため、グリースを交換されることを推奨します。有機物・有機化合物で検出されたピークには新グリースと異なるピークが検出されました。グリースは以下の対策が必要です。グリースを交換されることを推奨します。グリース名が違うか、或いは、異種グリースが混入した可能性が考えられますので、グリース名、異種グリース混入の可能性を確認する必要があります。≪状態監視とパラメータ≫分析の目的および各分析のパラメータは以下の通りです。特性低下目的：グリースの分析結果から、グリースの物理的性状や劣化傾向などを確認する。全酸価JISK赤外線吸収スペクトルJISKちょう度JISK滴点JISK摩耗目的：グリース中の摩耗粒子を分析する事により、回転・摺動部の潤滑状態、摩耗劣化の程度、余寿命などを解析する。摩耗診断電子顕微鏡観察JISKX線マイクロアナリシス油中金属濃度）JISK≪分析結果≫特性低下全酸価：良好全酸価.mgKOH/gは新油値の.mgKOH/gに比較し高くはあるものの、有機物・有機化合物試験の結果で油劣化の兆候を示すカルボン酸の吸収が見られないことから問題は無いと判断します。赤外線吸収スペクトル：良好ちょう度：良好ちょう度値と当社推奨の管理限界値であるを超えていました。滴点：良好滴点はと新油値のに比較し変化はないことから問題は無いと判断します。摩耗摩耗診断電子顕微鏡観察・X線マイクロアナリシス：今回は実施していません。油中金属濃度：今回は実施していません。
|  | 113-002505 | フェログラフィーで観察された代表的な摩耗粒子は以下の通りです。疲労摩耗粒子・繰返し応力による金属疲労で発生。大型化するとフレーキングの発生が懸念されます。また、SOAP-Tで銅が比較的高い値で検出されました。銅は、転がり軸受の保持器で使用されている場合があります。検出された銅の発生箇所が保持器であった場合、今後摩耗が進行することで転動体とのギャップが大きくなると共に振動が増大し、さらなる摩耗の進行につながることが懸念されます。
報告№108-5071 報告№111-00598 | 分析№108-02721 分析№111-002808 | 111-002808 | 潤滑油は継続使用可能な状態にあると判断します。但し、消泡性能が低下していることから、以下の対策を推奨します。追加分析消泡性能が低下した場合、ギヤ歯面での油膜形成に影響が出て摩耗が進展することがありますので、フェログラフィーおよびSOAP-Tを追加して摩耗により発生する油中金属濃度や潤滑状態を確認することを推奨します。泡立ち試験泡立ち試験の結果は、一般的には消泡性能が低下していると判断できる値の-でしたが、前回同様に新油値の-であるのに比較して高い値であったことから、消泡性能が低下していることが分かりました。今後の使用状況によっては油の酸化劣化が進行したり、ギヤ歯面およびベアリング軌道面で油膜切れが発生したりする場合があるため、消泡剤の添加による消泡性能の改善など何らかの対応が必要になると思われます。分析結果泡立ち試験の結果、消泡性能が低下していました。粘度粘度はmm/sと新油値mm/sに比較して、粘度変化率は-％で、当社推奨の管理限界値である±％以内にあり、良好と判断します。泡立ち試験泡立ち試験は-と新油値に比較して高い値でした。水分は.ppmと当社推奨の管理限界値の以下であり、良好と判断します。全酸価全酸価は.mgKOH/gと新油値.mgKOH/gに比較して高いものの、IRの結果で油劣化の兆候を示すカルボン酸の吸収が確認されていないことから、良好と判断します。
報告№109-09050 報告№109-09050 | 分析№109-000554 分析№109-000554 | 109-000554 | 今回の採油は、対象設備停止中にドレン穴から実施しているため、別紙油中粒子の沈降の影響に示すように、沈降の影響を受けて分析データが高濃度に出る可能性があります。今回の分析は、以上のことを踏まえて結果を検討します。分析の結果、高濃度になっていると思われる対象設備停止中のドレン穴から行われた採油にもかかわらず、全てのデータが良好の範囲にあることから、この油は継続使用可能であり、潤滑状態も正常と判断します。特性低下全ての項目が良好な範囲にあったことから特性低下は認められず良好と判断します。粘度は良好と判断します。粘度はmm/sと新油.mm/sに比較して、粘度変化率は-％で、当社推奨の管理限界値である±％以内にあり、良好と判断します。全酸価は良好と判断します。全酸価は.mgKOH/gと新油値.mgKOH/gに比較して変化はなく、良好と判断します。酸化安定度の結果、良好と判断します。酸化安定度はminと当社推奨の管理限界値のmin以上であり、良好と判断します。汚染は良好と判断します。水分は良好と判断します。水分はと当社推奨の管理限界値の以下であり、良好と判断します。摩耗潤滑状態は正常と判断します。フェログラフィーの測定は良好と判断します。異常摩耗の早期発見パラメータであるIs値がの乗と良好の範囲あることから、潤滑状態は正常と判断します。
報告№104-4031 報告№104-4031 | 分析№104-02000 分析№104-02000 | 104-02000 | 送風機の軸受は、今後の運転時間や運転状況が、特に変化のない運転であれば、少なくとも年間は継続使用可能な状態にあると判断します。これらのことは、以下の結果から判断しました。計数汚染度がNAS級と当社推奨の管理限界値以内にあった。SOAP／D-SOAPの結果、軸受メタルの主成分である錫が検出されなかった。異常摩耗の早期発見パラメータであるフェログラフィーのIs値がのマイナス乗と良好の範囲にあった。本試料油は継続使用可能な状態にあると判断します。粘度は良好と判断します。粘度はmm/sと新油値mm/sに比較して、粘度変化率は-％と当社推奨の管理限界値の±％以内にあり良好と判断します。水分は良好と判断します。水分はと当社推奨の管理限界値の以下にあり、良好と判断します。全酸価は良好と判断します。全酸価は.mgKOH/gと新油値.mgKOH/g以下にあり、良好と判断します。IRは良好と判断します。IRは、IRチャートに示すように新油に比較して変化なく、良好と判断します。計数汚染度は良好と判断します。計数汚染度はNAS級と当社推奨の管理限界値のNAS級以内にあり、良好と判断します。重量汚染度は良好と判断します。重量汚染度は.mg/mlと当社推奨の管理限界値のmg/ml以内にあり、良好と判断します。機器の潤滑状態本機器の軸受は、今後の運転時間や運転状況が、特に変化のない運転であれば、少なくとも年間は継続使用可能な状態にあると判断します。SOAPは良好でした。SOAPの結果、軸受メタルの主成分である錫などの金属元素は検出されておらず良好と判断します。D－SOAPは良好でした。D－SOAPの結果、軸受メタルの主成分である錫などの金属元素は検出されておらず良好と判断します。フェログラフィーの結果、潤滑状態は良好と判断します。フェログラフィーの結果、異常摩耗の早期発見パラメータであるIs値がのマイナス乗と良好の範囲にあり、且つ、異常摩耗の兆候を示すシビア粒子等の摩耗粒子がほとんど観察されていないことから、今後の運転時間や運転状況が、特に変化のない運転であれば、軸受は少なくとも年間は継続使用可能な状態にあると判断します。
報告№109-09505 報告№113-00522 | 分析№113-002223・2224 | 113-002223_2224 | 目的を確認する。油清浄機の濾過精度を確認する。を確認する。評価の評価前回同様、を示す粘度、水分、酸価、IRの各データは当社推奨の管理限界値内にあることから、継続使用可能と判断します。濾過精度の確認～μmサイズを除いて、油清浄機入口に比較して出口の粒子数が若干大きな値を示しており、濾過精度を求めることができません。油が非常に清浄で、油清浄機の濾過性能の上限に到達し、平衡状態になっている可能性が考えられます。油清浄機入口側と出口側で油中粒子数が逆転していたため油清浄機の濾過精度を求められず、摩耗粒子の形態から摩耗状況を評価しました。その結果、異常を示す摩耗粒子が観察されないことから、潤滑状態は正常と判断します。前回同様、を示す粘度、水分、酸価、IRの各データは良好です。油汚染度管理に関する考察油清浄機の入口側と出口側より採取した油の計数汚染度から、油清浄機の濾過精度の指標であるβ値を確認しました。その結果を下表に示します。 ・ここで、 EMBEDExcel.Sheet.式および表に示す通り、β値は～μmサイズを除いて、油清浄機入口に比較して出口の粒子数が若干大きな値を示しており、濾過精度を求めることができません。油清浄機の入口と出口の粒子数を比較し、濾過後の出口側の粒子数が多くなる現象が見られた場合、その原因として、油が非常に清浄で、油清浄機の濾過性能の上限に到達し、平衡状態になっている油清浄機の濾過材の交換時期を迎えた採油配管の排油が十分ではなく、配管内に滞留していた錆などの汚染粒子が混入した状態で採油した採油試料が入れ替わった入口側と出口側の採油タイミングに大きな時間的ズレがあった事などが考えられます。今回の分析では、入口側と出口側の汚染度データが逆転していたため油清浄機の濾過効率を求められず、定量的な評価はできませんでした。そこで、今回は油中の摩耗粒子の形態から摩耗状況を確認しました。油清浄機入口の油中の摩耗粒子を詳細に観察した結果、異常な摩耗形態を示す摩耗粒子が観察されなかったことから、潤滑状態は正常な状態にあると判断します。
報告№109-09094 報告№109-09094 | 分析№109-000940 分析№109-000940 | 109-000940 | 分析の結果、全てのデータが良好であることから、このグリースは継続使用可能と判断します。尚、有機物・有機化合物の結果、新グリースと異なるピークが確認されたことから、グリース名が違うか、或いは、異種グリースが混入した可能性が考えられますので、グリースを再確認するとともに、異種グリースの混入の可能性についてご確認下さい。特性低下有機物・有機化合物の結果、新グリースと異なるピークが確認されたことから、グリース名が違うか、或いは、異種グリースが混入した可能性が考えられますので、グリースを再確認するとともに、異種グリースの混入の可能性についてご確認下さい。ちょう度は良好と判断します。ちょう度はと当社推奨の管理限界値であるから以内にあり、良好と判断します。滴点は良好と判断します。滴点はと新グリース値に比較して高いものの、良好と判断します。全酸価は良好と判断します。全酸価は.mgKOH/gと新グリース値.mgKOH/g以内にあり、良好と判断します。有機物・有機化合物の結果、良好と判断します。有機物・有機化合物の結果、油劣化の兆候を示すカルボン酸の吸収が確認されていないことから、良好と判断します。但し、新グリースと異なるピークが確認されたことから、グリース名が違うか、或いは、異種グリースが混入した可能性が考えられますので、グリースを再確認するとともに、異種グリースの混入の可能性についてご確認下さい。
報告№109-09136 報告№111-00715 | 分析№109-001160 分析№111-003603 | 111-003603 | 軸受は継続使用可能な状態にあると判断します。、は良好でした。分析結果は良好と判断します。計数汚染度計数汚染度はNAS級と当社推奨の管理限界値のNAS級以内にあり、良好と判断します。重量汚染度は.mg/mlと当社推奨の管理限界値のmg/ml以内にあり、良好と判断します。は正常と判断します。SOAPSOAPの結果、油の添加剤成分であるリンが検出されました。摩耗により発生する鉄および錫は検出されていないことから、良好と判断します。D－SOAPD－SOAPの結果、摩耗により発生する鉄および錫は検出されていないことから、良好と判断します。フェログラフィー異常摩耗の早期発見パラメータであるフェログラフィーのIs値がのマイナス乗と良好の範囲にあり、潤滑状態は正常と判断します。
報告№108-5071 報告№110-00682 | 分析№108-02721 分析№110-003170 | 110-003170 | 障害予防を目的に以下の対策を推奨します。更油粘度が低下していたことから、今後適正な粘度範囲で使用していない場合、ギヤ歯面やベアリング軌道面で油膜切れが発生し、摩耗が進行することが懸念されるため、更油を推奨します。追加分析消泡性能が低下した場合、ギヤ歯面での油膜形成に影響が出て摩耗の発生が進展することがあります。今後は消泡性能低下の影響により摩耗が進展する可能性がありますので、フェログラフィーおよびSOAPを追加することを推奨します。分析結果粘度が当社推奨の管理限界値を超えていました。泡立ち試験の結果、消泡性能が低下していることが確認されました。粘度粘度は.mm/sと新油値mm/sに比較して、粘度変化率は-％で、当社推奨の管理限界値である±％を超えていました。泡立ち試験泡立ち試験は-と新油に比較して高い値でした。水分はppmと当社推奨の管理限界値の以下であり、良好と判断します。全酸価全酸価はmgKOH/gと新油値mgKOH/g以下にあり、良好と判断します。
報告№108-6005 報告№108-0034 | 分析№108-00106 分析№108-00172 | 108-00172 | 、汚染度、軸受の潤滑状態を確認する。今回の採油は、対象設備の停止中に排油口から実施しているため、油循環中に採油した場合に比較し、油中粒子の沈降の影響を受け、分析データが高濃度に出る可能性があります。今回の分析は以上のことを踏まえて結果を検討しました。分析の結果、計数汚染度は、NAS級とやや高い値でした。また、異常摩耗の早期発見パラメータであるフェログラフィーのIs値がやや高いの乗となっていました。摩耗粒子の形態観察の結果、金属接触が厳しい場合に発生するシビア粒子が観察され、更に鉄錆、砂等も多く観察されました。フィルタ写真でも鉄錆、砂等の外部混入物が多く観察されたことから、汚染度が高くなっている原因は、摩耗と採油の影響と考えられました。今回の採油は対象設備の停止中に排油口から採油を実施しているため、これらの異物は、排油口配管内部に残留していた汚染物が検出された可能性が高いと思われます。観察された摩耗粒子は、潤滑状態が厳しい場合に発生する摩耗粒子がやや多く観察され、今後更に摩耗が進行することが懸念されるため、運転再開後ヶ月以内に再度分析を実施し、潤滑状態を確認することを推奨します。尚、上述しましたように、今回の採油は停止中の採油であるため、循環中の採油に比較してデータが高目に出る可能性があります。これは、運転中の採油であったなら今回データより低い値になることが考えられます。次回採油は、粒子の沈降の影響を極力抑え、油中粒子が均一な分散状態に近い状態で採油が実施できるように、対象設備の運転中、または停止直後に採油を実施されることを推奨します。
報告№109-09136 報告№113-00063 | 分析№109-001160 分析№113-000228 | 113-000228 | 潤滑油の劣化はなく、汚染度は良好な範囲にあることから、継続使用可能と判断します。増速機増速機は継続使用可能な状態にあると判断します。はフェログラフィーおよびSOAP-Tの結果から総合的に判断した結果、正常な状態にあると考えられます。フェログラフィー【定量分析：Is値】Is値は異常摩耗の早期発見パラメータのつで、摩耗粒子を定量化するために用います。今回のIs値はの乗と低い値でした。フェログラフィー【定性分析：摩耗粒子および摩耗形態観察】分析結果から観察された全ての粒子量は少でした。Iカップリング発光分光分析【SOAP-T】検出された金属元素から発生箇所を推定すると、以下の通りでした。鉄、亜鉛・ギヤ、軸受等リン・添加物カルシウム、アルミニウム、ナトリウム・外部混入異物計数汚染度は良好でした。粘度、水分、酸価、IRの各データは良好でした。
報告№107-6562 報告№107-6562 | 分析№107-02259 分析№107-02259 | 107-02259 | トライボ診断の結果、泡立ち試験を除く項目は良好でした。泡立ち試験の結果は、一般的には消泡性能が低くいと判断できる値の-ですが、新油値の-と同レベルにあったため、良好と判断します。一方、摩耗粒子の形態観察で外部から混入したと思われる鉄錆、砂が観察されたものの、潤滑状態指数はの乗と濾過設備のない機器であれば正常な潤滑状態にあると判断できる状況でした。但し、ギヤボックスの油系統にはインラインフィルタとオフラインフィルタがあり、μmサイズ以上の粒子の大部分は捕捉され、異常な摩耗状態が発生したとしても正常な潤滑状態にあると誤認してしまう可能性があります。フィルタの捕捉の影響による誤認を避けるため、今後の診断に当たっては、これまでの採油箇所に加え、インラインフィルタやオフラインフィルタの捕捉物も分析し、その結果から潤滑状態を評価することを推奨します。尚、フィルタ捕捉物の分析を実施する際には、フィルタ流量、フィルタ使用時間などの追加情報が必要です。是非ご提供下さい。泡立ち試験の結果、消泡性能が低いと判断できる値であるものの、新油と同レベルにありました。粘度は良好。粘度はmm/sと新油値.mm/sに比較して、粘度変化率は-％で、当社推奨の管理限界値である±％以内にあり、良好と判断する。粘度はmm/sでした。粘度はmm/sでした。粘度指数はでした。粘度指数はでした。泡立ち試験は-でした。泡立ち試験は-と新油と同レベルにあり、消泡性能が新油と同レベルにあることが確認されました。水分は良好。水分は.ppmと当社推奨の管理限界値の以下であり、良好と判断する。全酸価は良好。全酸価は.mgKOH/gと新油値.mgKOH/gに比較して高いものの、IRの結果で、劣化の兆候が確認されなかったことから、良好と判断します。機器の潤滑状態精密な濾過設備がない機器であれば、潤滑状態指数は正常の範囲にあると判断します。潤滑状態指数は正常の範囲にあると判断します。異常摩耗の早期発見パラメータである潤滑状態指数がの乗と、精密な濾過設備がない機器であれば、潤滑状態指数は正常の範囲にあると判断します。
報告№104-0170 | 分析№104-01223 | 104-01223 | 濾過前の試料油を分析した結果、計数汚染度が前回NAS級から、今回NAS級に約年ヶ月でランク上昇しました。摩耗粒子形態観察の結果及び光学顕微鏡写真に示すように、鉄錆等が多く見られているため、汚染度が上昇した要因は外部から混入した異物によるものと考えられました。鉄錆等の異物は、通常運転中に外部から混入する可能性がないため、今回採油時に混入した可能性が高いと考えられます。又、潤滑異常の早期発見パラメータである、摩耗過酷度を示すIs値が.と非常に良好の範囲にあることから、潤滑状態は良好な状態にあると判断します。採油時には異物が混入しないように注意して採油をすることが必要です。
報告№109-09094 報告№110-00627 | 分析№109-000886 分析№110-002751 | 110-002751 | は良好と判断します。尚、RBOTがminと新油値のminに比較してmin減少していました。このまま継続使用した場合、この減少傾向から限界値に到達するのは、別紙図RBOTの減少傾向に示すように年月と推定されました。残りの継続使用期間は、約年ヶ月であると予測されます。潤滑油は継続使用可能な状態にあると判断します。≪状態監視とパラメータ≫分析の目的および各分析のパラメータは以下の通りです。特性低下目的：油の分析結果から、や劣化傾向ならびに添加剤の消耗程度、残存寿命などを確認する。粘度JISK全酸価JISK赤外線吸収スペクトルJISK酸化安定度試験JISK汚染目的：油の分析結果から、砂塵あるいは水・異種油などによるや、異物混入の有無を確認する。水分JISK計数汚染度JISB重量汚染度JISB光学顕微鏡観察摩耗目的：油中の摩耗粒子を分析する事により、回転・摺動部の潤滑状態、摩耗劣化の程度、余寿命などを解析する。摩耗診断電子顕微鏡観察JISKX線マイクロアナリシス油中金属濃度）JISK≪分析結果≫特性低下粘度：良好粘度値mm/sの新油値mm/sに対する変化率は+％であり、当社推奨の管理限界値±％以内に留まっています。全酸価：良好全酸価.mgKOH/gは新油値の.mgKOH/gに比較し高くはあるものの、有機物・有機化合物試験の結果で油劣化の兆候を示すカルボン酸の吸収が見られないことから、問題は無いと判断します。赤外線吸収スペクトル：良好酸化安定度試験：良好酸化安定度試験の結果、数値minは当社推奨の管理限界値min以上に留まっており、現時点での使用は可能と判断します。汚染水分：良好水分値ppmは当社推奨の管理限界値以内に留まっています。計数汚染度：今回は実施していません。重量汚染度：今回は実施していません。光学顕微鏡観察：今回は実施していません。摩耗摩耗診断電子顕微鏡観察・X線マイクロアナリシス：今回は実施していません。油中金属濃度：今回は実施していません。
報告№109-09136 報告№113-00232 | 分析№109-001160 分析№113-000881 | 113-000881 | 油の劣化は確認されず、データは正常な範囲にあることから潤滑油は継続使用可能な状態にあると判断します。軸受は継続使用可能な状態にあると判断します。但し、今後の摩耗進行の有無を確認するためにも傾向監視を継続することが有効です。定期的な分析今後懸念される凝着摩耗の進行を監視するため、定期的に分析を実施することを推奨します。はフェログラフィーの結果から判断した結果、継続使用は可能ですが、今後の機器の機能を確認するためにも傾向管理が有用と考えます。フェログラフィー【定量分析：Is値】Is値は異常摩耗の早期発見パラメータのつで、摩耗粒子を定量化するために用います。Is値は前回に比較して、のマイナス乗から乗と、低い値でした。フェログラフィー【定性分析：摩耗粒子および摩耗形態観察】分析結果から観察された代表的な粒子は、以下の通りでした。シビア粒子・潤滑状態がやや厳しい凝着摩耗により発生。金属潤滑部が局部的に油膜切れを起していると考えられます。観察された摩耗粒子の中でもシビア粒子は、将来的な摩耗の進行に繋がる可能性を示唆しているため、傾向監視が必要と思われます。シビア粒子は、凝着摩耗に分類されます。これらの摩耗粒子は、摺動面で凝着、破断を繰り返し、この過程で生じる移着粒子が成長して摩耗粒子となります。そのため、摺動面では局部的に油膜切れが発生していることを示しています。この状態が継続した場合、摩耗粒子のサイズは徐々に大型化していき、設備の損傷に至る場合がありますので、傾向監視が必要です。計数汚染度は前回に比較して、NAS級からNAS級にランク上昇しているものの、当社推奨の管理限界値以下であり、良好でした。前回同様に粘度、水分、酸価の各データは良好な範囲にありました。
報告№102-0232 | 分析№102-02307 | 102-02307 | 濾過前の試料油を分析した結果、軸受摺動面で異物の噛み込みにより摩耗が発生しています。発生量は少なく、直ちに異常摩耗に進展するとは考えにくいものの、ヶ月後に再度分析を実施し、摩耗の進行状況を確認されることを推奨します。これらのことは、異常摩耗の早期発見パラメータであるフェログラフィーのIs値が、と非常に良好の範囲にあるものの、摩耗粒子の形態観察の結果、金属表面の微小突起、異物の噛み込みにより発生する切削粒子、金属接触が厳しい場合に発生するシビア粒子が多く観察されたことから判断しました。
報告№104-0378 報告№106-8010 | 分析№104-02669 分析№106-00912 | 106-00912 | 分析の結果、重量汚染度は前回のmg/mlから.mg/ml増加してmg/mlとなっているものの、依然として当社推奨の管理限界値を超えていました。汚染度が管理限界値を越えた原因は、D－SOAPの結果で油の添加剤成分の亜鉛がと外部から混入したと思われるカルシウムが.ppm検出されたことから、前回同様に油の添加剤成分の析出により発生したスラッジと外部から混入したカルシウムの影響と考えられました。このスラッジは粘着性があり、バルブ類の動作障害の原因になるため除去する必要があります。除去方法は、当社製清浄分散剤TS－の投与と濾過を実施されることを推奨します。これらのことは、重量汚染度がmg/mlと前回のmg/mlに比較して.mg/ml増加し、当社推奨の管理限界値を超えていたことD－SOAPの結果、油の添加剤成分である亜鉛が、カルシウムが.ppm検出されたこと以上のことから判断しました。尚、機器停止中にドレンバルブから採油を実施しているため、油循環中の採油に比較して油中粒子が沈降して高濃度になっている部分を採油していると考えられます。したがって、油が循環している状態で採油を実施した場合に比較して、分析データが高くなり、異常な状態と判断してしまう可能性がありますので、今後の採油は、停止直後、或いは、油循環中に採油を実施されることを併せて推奨します。
報告№108-0204 報告№108-0199 | 分析№108-01503 分析№108-01452 | 108-01452 | 、潤滑状態を確認する。今回の採油は、対象設備の停止中にタンクドレン弁から実施しているため、油循環中に採油した場合に比較し、油中粒子の沈降の影響を受け、分析データが高濃度に出る可能性があります。今回の分析は以上のことを踏まえて結果を検討しました。分析の結果、今回の採油が高濃度になっていると思われる対象設備停止中のタンクドレン弁から行われた採油にもかかわらず、全てのデータが良好の範囲にありました。このことから、機器の潤滑状態は正常であり、この油は継続使用可能と判断します。尚、上述しましたように今回の採油は対象設備の停止中の採油であるため、油中の摩耗粒子などが平均的に分散した状態とはいえない状態で採油されている可能性があります。採油は、粒子の沈降の影響を少なくすることが重要であり、そのため油中粒子が均一な分散状態で実施されることを併せて推奨します。
報告№109-09136 | 分析№109-001160 | 113-001353 | 分析の結果、すべてのデータは正常な範囲にあることから、潤滑油および対象機器は継続使用可能な状態にあり、保守サイクルおよび手法は問題ないと判断します。はフェログラフィーおよびSOAP/D-SOAPのデータから総合的に解析した結果、正常な状態にあると考えられます。フェログラフィー【定量分析：Is値】Is値は異常摩耗の早期発見パラメータのつで、摩耗程度を定量化するために用います。前回に比較してIs値はマイナス乗からマイナス乗に一桁上昇しているものの、低い値であり、摩耗状態は安定していると考えられます。フェログラフィー【定性分析：摩耗粒子および摩耗形態観察】分析結果から観察された全ての粒子量は少でした。Iカップリング発光分光分析【SOAP/D-SOAP】検出された金属元素から発生箇所を推定すると、以下の通りでした。鉄・ギヤ、軸受等リン、カルシウム、ナトリウム・外部混入異物計数汚染度計数汚染度は前回に比較してNAS級からNAS級にランク低下し、当社推奨の管理限界値NAS級以下であり、良好でした。水分はppmと当社推奨の管理限界値の以下であり、良好でした。潤滑油の劣化状態粘度粘度はmm/sと新油値mm/sに比較して、粘度変化率は+％で、当社推奨の管理限界値である±％以内にあり、良好と判断します。酸価・IR酸価劣化の進行度は、酸価およびIRの結果から総合的に判断します。酸価は、.mgKOH/gと新油値.mgKOH/gより低く、IRの結果で油劣化の兆候を示すカルボン酸の吸収が確認されていないことから、油は劣化していないと判断します。
報告№107-6588 報告№107-6591 | 分析№107-02904 分析№107-02995 | 107-02995 | 油面が上昇傾向にある。油面の上昇原因を確認する。分析の結果、油面が上昇する原因は、冷却水や結露などによる水分の混入泡立ち性能の低下などが挙げられます。分析の結果から水分がppm当社推奨の管理限界値内にあり、新油に比較して変化はないことから、の水分混入の可能性は低く、の泡立ち性能の低下の可能性が考えられるため、泡立ち試験を追加実施されることを推奨します。一方、計数汚染度、重量汚染度が当社推奨の管理限界値を超えていました。汚染度が高い原因を確認するために、SOAP／D－SOAP、フェログラフィーを追加実施し、同時に対策検討のための判断材料にすることを併せて推奨します。
報告№109-09136 報告№110-00326 | 分析№109-001160 分析№110-001406 | 110-001406 | 摩擦面で発生している摩耗の形態や潤滑状態は、フェログラフィーで得られた摩耗粒子の観察結果から評価します。同法は、摩耗粒子を含んだ試料油を磁力で油と粒子とに分離する技術で、分離された摩耗粒子を解析することによって潤滑状態の健全性や摩耗粒子の発生原因を診断するものです。摩耗粒子と摩耗形態観察された粒子は、潤滑状態が正常な場合に発生する摩耗粒子金属潤滑部が局部的に油膜切れを起して発生するシビア粒子でした。以上から潤滑部で発生している摩耗は正常なマイルド摩耗とやや厳しい摩耗形態の凝着摩耗であることが分かりました。潤滑状態異常摩耗の早期発見パラメータであるIs値は、潤滑状態がやや厳しいの乗となっていました。汚染度水分濃度は、前回同様に管理基準以内にあり良好でした。粘度、全酸価、RBOTの各データは、前回同様に管理基準以内に良好でした。潤滑油は継続使用可能な状態にあるものの、軸受摺動面で局部的な油膜切れによる摩耗が僅かに発生していますので、以下の対策が必要です。今後、摩耗の進行状況を監視するため、定期的に分析を実施し、摩耗の進行状況を確認することを推奨します。傾向監視のための次回採油時期は、理論的に求めると次回の採油は最短で約時間となります。この時間は、油中汚染物が均一になるために必要とする時間であり、この時間を経過すれば、再分析の結果から潤滑状態の傾向を確認することが可能となります。理論時間を参考に次回採油時期を検討されることを提案します。なお、次回はすべり軸受の摩耗程度を確認するため、油中金属元素濃度を追加実施することを推奨します。当社では、油中金属元素濃度の結果と油量から軸受の摩耗体積を算出することが可能です。また、軸受摺動面の面積が確認できる情報をご提供いただければ、軸受の摩耗程度を評価することが可能となりますので、次回分析時には軸受の寸法、材質に関する情報をご提供下さい。
報告№109-09136 報告№111-00053 | 分析№109-001160 分析№111-000258 | 111-000258 | 更油からの使用時間をもとに潤滑油の余寿命を評価したところ、潤滑油は次回定検まで使用可能と判断できました。次回定検時に更油を実施しない場合は、酸化安定度を知るための分析を実施し、余寿命を確認することを推奨します。酸化安定度はminであり、当社推奨の管理限界値のmin以上であることから、良好と判断します。
報告№105-6050 報告№107-0445 | 分析№105-01529 分析№107-02546 | 107-02546 | 分析の結果、現在のところ継続使用可能な状態にあると思われますが、フェログラフィーの摩耗粒子形態観察から、軸受摺動面および軌道面では局部的に金属接触が発生していることが確認されており、今後さらに摩耗が進行することが懸念されるため、ヶ月以内に再度分析を実施し、摩耗の進行状況を確認することを推奨します。尚、SOAPの結果で銅がppm検出されました。これは、銅を使用した箇所の溶出が発生していると考えられました。銅の溶出は、潤滑油添加剤の亜鉛系添加剤の影響であることが知られており、銅が検出された原因は、この影響により溶出した銅が検出されたものと考えられました。油中の銅濃度が高い場合、別紙鉱油の酸化に対する金属触媒の影響に示すように酸化速度が速まりますので、酸化劣化の進行状況を油分析により監視されることを推奨します。これらのことは、異常摩耗の早期発見パラメータであるフェログラフィーのIs値がのマイナス乗と良好の範囲にあるものの、摩耗粒子形態観察の結果、金属接触が厳しい場合に発生するシビア粒子が多く観察されたことSOAPの結果、銅が多く検出されたこと以上のことから判断しました。
報告№109-09136 報告№113-00294 | 分析№109-001160 分析№113-001187 | 113-001187 | 減速機は継続使用可能な状態にあると判断します。但し、今後も摩耗の進行を傾向監視するため、以下の対策を推奨します。定期的な分析今後懸念される切削摩耗、疲労摩耗、凝着摩耗の進行を監視するため、定期的に分析を実施することを推奨します。はフェログラフィーおよびSOAP／D-SOAPの結果から総合的に判断した結果、継続使用は可能ですが、今後の機器の機能を確認するためにも傾向管理が有用と考えます。フェログラフィー【定量分析：Is値】Is値は異常摩耗の早期発見パラメータのつで、摩耗程度を定量化するために用います。前回に比較して、Is値はの乗から乗に低下し、低い値でした。フェログラフィー【定性分析：摩耗粒子および摩耗形態観察】分析結果から比較的多く観察された粒子は、以下の通りでした。切削粒子・異物や金属表面の微小突起による切削摩耗により発生。疲労摩耗粒子・繰返し応力を受けて発生。黒錆・潤滑状態がやや厳しい凝着摩耗により発生。金属接触が厳しく、且つ、高い摩擦熱が発生していると考えられます。観察された摩耗粒子の中でも切削粒子、黒錆は、将来的な摩耗の進行に繋がる可能性を示唆しているため、傾向監視が必要と思われます。減速機で切削摩耗が発生した場合、減速機内部で使用されている転がり軸受が切削摩耗により生じた軌道面の損傷が起点となって寿命が分の程度に低下することがあることから、切削摩耗には十分注意する必要があります。切削摩耗の発生原因となる混入異物が残留している場合、この異物により切削摩耗が継続して発生する可能性があります。黒錆は、凝着摩耗に分類されます。この摩耗粒子は、ギヤ歯面や軸受軌道面で凝着、破断を繰り返し、この過程で生じる移着粒子が成長して摩耗粒子となります。そのため、ギヤ歯面や軸受軌道面では局部的に油膜切れが発生していることを示しています。この状態が継続した場合、摩耗粒子のサイズは徐々に大型化していき、設備の損傷に至る場合がありますので、傾向監視が必要です。Iカップリング発光分光分析【SOAP／D-SOAP】検出された金属元素から発生箇所を推定すると、以下の通りでした。鉄、ニッケル、錫・ギヤ、軸受等リン・添加剤カルシウム、アルミニウム、ナトリウム・外部混入異物前回に比較して計数汚染度はNAS級からNAS級にランク上昇しているものの、当社推奨の管理限界値以下であり、良好でした。分析結果は良好と判断します。計数汚染度計数汚染度はNAS級と当社推奨の管理限界値のNAS級以下にあり、良好と判断します。重量汚染度はmg/mlでした。摩耗粒子の形態観察の結果、異物の噛み込みにより発生する切削粒子、繰返し応力を受けて発生する疲労摩耗粒子、金属接触が厳しく、且つ、摩擦熱が高い場合に発生する黒錆が比較的多く観察されました。SOAPSOAPの結果、摩耗により発生する鉄が検出されていないことから、良好と判断します。D-SOAPD-SOAPの結果、摩耗により発生する鉄が検出されました。フェログラフィー異常摩耗の早期発見パラメータであるフェログラフィーのIs値がの乗と良好の範囲にあるものの、摩耗粒子の形態観察の結果、異物の噛み込みにより発生する切削粒子、繰返し応力を受けて発生する疲労摩耗粒子、金属接触が厳しく、且つ、摩擦熱が高い場合に発生する黒錆が比較的多く観察されました。
報告№109-09094 報告№112-00124 | 分析№109-000870 分析№112-000445 | 112-000445 | 潤滑油および軸受は継続使用可能な状態にあると判断します。はフェログラフィーおよびSOAP-Tの結果から総合的に判断した結果、正常な状態にあると考えられます。フェログラフィー【定量分析：Is値】Is値は異常摩耗の早期発見パラメータのつで、摩耗粒子を定量化するために用います。今回のIs値はの乗と低い値でした。フェログラフィー【定性分析：摩耗粒子および摩耗形態観察】分析結果から比較的多く観察された粒子は、以下の通りでした。正常な摩耗粒子・潤滑状態が正常なマイルド摩耗により発生。Iカップリング発光分光分析【SOAP-T】検出された金属元素から発生箇所を推定すると、以下の通りでした。鉄・軸受等ナトリウム・外部混入異物．計数汚染度、重量汚染度は共に良好でした。．粘度、水分、酸価、IR、RBOTの各データは良好でした。尚、RBOTがminと新油値のminに比較してmin減少していました。このまま継続使用した場合、この減少傾向から限界値に到達するのは、別紙図RBOTの減少傾向に示すように年月と推定されました。残りの継続使用期間は、約年ヶ月であると予測されます。≪状態監視とパラメータ≫分析の目的および各分析のパラメータは以下の通りです。特性低下目的：油の分析結果から、や劣化傾向ならびに添加剤の消耗程度、残存寿命などを確認する。粘度JISK酸価JISK赤外線吸収スペクトルJISK酸化安定度試験JISK汚染目的：油の分析結果から、砂塵あるいは水・異種油などによるや、異物混入の有無を確認する。水分JISK計数汚染度JISB重量汚染度JISB光学顕微鏡観察摩耗目的：油中の摩耗粒子を分析する事により、回転・摺動部の潤滑状態、摩耗劣化の程度、余寿命などを解析する。摩耗診断電子顕微鏡観察JISKX線マイクロアナリシス油中金属濃度JISK≪分析結果≫特性低下粘度：良好粘度値mm/sの新油値mm/sに対する変化率は+.％であり、当社推奨の管理限界値±％以内に留まっています。酸価：良好酸価は新油値の.mgKOH/g以内にあることから、問題は無いと判断します。赤外線吸収スペクトル：良好酸化安定度試験：良好酸化安定度試験の結果、数値minは当社推奨の管理限界値min以上に留まっており、現時点での使用は可能と判断します。汚染水分：良好水分値は当社推奨の管理限界値以内に留まっています。計数汚染度：良好計数汚染度はNAS級と当社推奨の管理限界値NAS級以内にあります。重量汚染度：良好重量汚染度は.mg/mlと当社推奨の管理限界値mg/ml以内にあります。光学顕微鏡観察：良好光学顕微鏡写真は捕捉された汚染物の量は少なく、スラッジは確認されませんでした。摩耗摩耗診断：良好摩耗診断の結果、異常摩耗の早期発見パラメータであるIs値がの乗と良好の範囲にあることから、潤滑状態は正常と判断します。電子顕微鏡観察・X線マイクロアナリシス：今回は実施していません。油中金属濃度：良好油中金属濃度の結果、鉄、外部から混入したと思われるナトリウムが検出されたものの、良好と判断します。
報告№107-0435 報告№107-0435 | 分析№107-02420 分析№107-02420 | 107-02420 | 分析の結果、全てのデータが良好であることから、この油は継続使用可能であり、潤滑状態も正常と判断します。は良好と判断します。粘度は良好と判断します。粘度は.mm/sと新油値mm/sに比較して、粘度変化率は-％で、当社推奨の管理限界値である±％以内にあり、良好と判断します。水分は良好と判断します。水分は.ppmと当社推奨の管理限界値の以下であり、良好と判断します。全酸価は良好と判断します。全酸価は.mgKOH/gと新油値に比較してやや高い値であるものの、IRの結果で油劣化の兆候を示すカルボン酸の吸収が確認されていないことから、良好と判断します。IRの結果、良好と判断します。IRの結果、油劣化の兆候を示すカルボン酸の吸収が確認されていないことから、良好と判断します。RBOTの結果、良好と判断します。RBOTはminと当社推奨の管理限界値のmin以上であり、良好と判断します。は良好と判断します。計数汚染度は良好と判断します。計数汚染度はNAS級と当社推奨の管理限界値のNAS級以内であり、良好と判断します。重量汚染度は良好と判断します。重量汚染度は.mg/mlと当社推奨の管理限界値のmg/ml以内であり、良好と判断します。機器の潤滑状態機器の潤滑状態は正常と判断します。SOAPの結果は良好です。SOAPの結果、油の添加剤成分であるリンがppm、外部から混入したと思われるナトリウムがppm検出されました。軸受の摩耗を示す錫は検出されていないことから、良好と判断します。D－SOAPの結果は良好です。D－SOAPの結果、外部から混入したと思われるカルシウムが、ナトリウムが検出されました。軸受の摩耗を示す錫は検出されていないことから、良好と判断します。フェログラフィーの結果は良好です。異常摩耗の早期発見パラメータであるフェログラフィーのIs値が×のマイナス乗と良好の範囲にあり、潤滑状態は正常と判断します。
報告№108-0227 報告№113-00519 | 分析№108-01664 分析№113-002192 | 113-002192 | 潤滑、汚染状態は良好の範囲にあることから、潤滑油は継続使用可能な状態にあると判断します。対象設備の摩耗状態は良好の範囲にあることから、対象設備は継続使用可能な状態にあると判断します。対象設備の摩耗状態異常摩耗の早期発見のパラメータであるIs値は、前回の-レベルから変化はなく、正常です。また、異常摩耗の兆候を示す摩耗粒子が顕著に観察されなかったことから、は良好と判断します。前回同様、計数汚染度、重量汚染度は共に良好です。．前回同様、粘度、酸価、IRの各データは良好でした。水分は、ppmと新油値のppmに比較して若干高い値でした。使用油であるファイヤクエルEHCは、リン酸エステル系作動油であり、水分が多く入ると水の作用により潤滑油中の添加剤が分解反応起こして、分解反応物が不溶となって分離する、いわゆる加水分解により、酸性リン酸エステルの生成物が発生します。この生成物は酸性のため、潤滑油の劣化促進や、金属表面の腐食の原因になりますので、今後の使用で水分が更に増加した場合には、注意が必要です。
報告№109-09136 報告№111-00053 | 分析№109-001160 分析№111-000195 | 111-000195 | 更油からの使用時間をもとに潤滑油の余寿命を評価したところ、現在のところ良好な範囲にありますが、今後継続使用した場合、ヶ月後には当社推奨の管理限界値に到達することが予測されたため、早めに更油を実施することを推奨します。酸化安定度はminであり、当社推奨の管理限界値のmin以上であることから、良好と判断します。
報告№109-09136 報告№112-00350 | 分析№109-001160 分析№112-001377 | 112-001377 | 潤滑油および対象設備は継続使用可能な状態にあると判断します。油清浄機の入口と出口から採油次回からの分析は、油清浄機の濾過効率を考慮した評価が重要であるため、油清浄機の入口と出口の箇所から採油を実施することを推奨します。はフェログラフィーおよびSOAP／D-SOAPの結果から総合的に判断した結果、正常な状態にあると考えられます。フェログラフィー【定量分析：Is値】Is値は異常摩耗の早期発見パラメータのつで、摩耗粒子を定量化するために用います。今回のIs値はのマイナス乗と低い値でした。フェログラフィー【定性分析：摩耗粒子および摩耗形態観察】分析結果から比較的多く観察された粒子は、以下の通りでした。正常な摩耗粒子・潤滑状態が正常なマイルド摩耗により発生。Iカップリング発光分光分析【SOAP／D-SOAP】検出された金属元素から発生箇所を推定すると、以下の通りでした。リン・添加剤カルシウム、ナトリウム・外部混入異物前回に比較して計数汚染度はNAS級からNAS級にランク低下し、良好でした。前回同様に粘度、水分、酸価、IRの各データは良好でした。
報告№109-09136 報告№110-00297 | 分析№109-001160 分析№110-001151 | 110-001151 | は、油の粘度、油中のスラッジの発生量を判断パラメータに、粘度、全酸価、IR、RBOTで評価します。分析の結果、油の粘性を示す粘度は、新油値のmm/sに比較して粘度変化率が+.％のmm/sとほぼ変化はありませんでした。油中のスラッジの発生量を示す全酸価は、新油値の.mgKOH/gに比較して変化はなく、劣化は確認されませんでした。さらにはIRの結果でも油が劣化した場合に発生するカルボン酸の発生も確認されませんでした。酸化防止剤の残存量を示すRBOTは、限界値minに比較して、十分に残量があるminでした。以上のことから、前回同様に潤滑油の劣化は確認されませんでした。潤滑油は継続使用可能な状態にあると判断します。
報告№109-09136 報告№112-00080 | 分析№109-001160 分析№112-000213 | 112-000213 | 軸受は継続使用可能な状態にあると判断します。但し、油中の汚染度が高いことから、以下の対策を推奨します。採油方法の改善採油箇所がドレン弁であることから、外部混入異物が比較的多く観察された要因は、ドレン配管内に残留していた異物を採取したか、或いは、採油時に外部から混入した可能性が考えられます。今後の採油は、廃油量を～倍に増量してから採油することを推奨します。Is値は異常摩耗の早期発見パラメータのつで、摩耗粒子を定量化するために用います。今回のIs値はのマイナス乗であり、潤滑状態は正常と判断できます。計数汚染度はNAS級とやや高い値でした。フィルタ表面の異物観察で鉄錆、砂、樹脂等が観察されたことから、汚染度が高い要因は、摩耗と外部混入異物の影響と思われます。分析結果計数汚染度はやや高い値でした。計数汚染度計数汚染度はNAS級と当社推奨の管理限界値のNAS級以内にあるものの、やや高い値でした。重量汚染度は.mg/mlと当社推奨の管理限界値のmg/ml以内にあり、良好と判断します。機器の潤滑状態機器の潤滑状態は正常と判断します。SOAPSOAPの結果、油の添加剤成分であるリンが検出されました。摩耗により発生する鉄が検出されていないことから、良好と判断します。D－SOAPD－SOAPの結果、摩耗により発生する鉄が検出されていないことから、良好と判断します。フェログラフィー異常摩耗の早期発見パラメータであるフェログラフィーのIs値がのマイナス乗と良好の範囲にあることから、潤滑状態は正常と判断します。
報告№101-0306 | 分析№101-02940 | 10102940 | 営業運転開始から日経過した時点で採油し、分析を実施しました。その結果、フェログラフィーを除く項目は良好でした。フェログラフィーの結果、摩耗の過酷度を示すIs値がと良好の範囲にあるものの、摩耗粒子の形態観察結果から、外部から混入した鉄錆、砂が多く見られ、更に、厳しい金属接触が起きている場合に発生するシビア粒子、球状粒子が観察されました。これは、初期のなじみ摩耗と、砂、鉄錆等の異物が軸受摺動面に混入したことで発生するアブレッシブ摩耗が混在している事を表していると考えられました。一般に、軸受の初期のなじみは数時間程度で終了するが、今回のようになじみ過程で球状粒子やシビア粒子が観察された場合は、なじみ過程が正常に終了していない場合があり、軸受の異常摩耗に進展することも懸念しなければなりません。なじみ過程が正常な状態で終了した場合、球状粒子やシビア粒子は観察される事が少なく、従って、今回のなじみ過程では、局部的な金属接触がごく一部で発生したと考えられます。この接触が、既に正常な状態に推移しているか、或いは、進行しているのかを確認するためには、週間以上の運転時間を経過した時点で再度採油し、分析することで判断できますのでヶ月以内に再分析を行うよう推奨します。考察は良好と判断します。粘度は良好と判断します。粘度はmm/sと新油値mm/sに比較して、粘度変化率は-％で、当社推奨の管理目安である±％以内にあり、良好と判断します。水分は良好と判断します。水分は.ppmと当社推奨の管理目安の以下であり、良好と判断します。全酸価は良好と判断します。全酸価は.mgKOH/gと新油値.mgKOH/gに比較して変化がなく、良好と判断します。IRの結果、良好と判断します。IRの結果、IRチャートに示すように新油パターンに比較して変化はなく、良好と判断します。RBOTは良好と判断します。RBOTはminと当社推奨の管理目安のmin以上あり、良好と判断します。は良好と判断します。計数汚染度は良好と判断します。計数汚染度はNAS級と当社推奨の管理目安のNAS級以下であり、良好と判断します。重量汚染度は良好と判断します。重量汚染度は.mg/mlと当社推奨の管理目安のmg/ml以下であり、良好と判断します。機器の潤滑状態初期のなじみ摩耗と砂、鉄錆等が軸受摺動面に噛み込み発生するアブレッシブ摩耗が混在していると考えられました。SOAPの結果は良好です。油中の添加剤及びμm未満の摩耗粒子を検出できるSOAPの結果、油の添加剤成分であるリンがppm、バリウムがppm検出されました。D－SOAPの結果は良好です。大型の摩耗粒子を検出できるD－SOAPの結果、油の添加剤成分が析出したと思われるバリウムが、外部から混入したカルシウムとわずかに検出されました。フェログラフィーの結果、摩耗の過酷度を示すIs値がと潤滑状態は良好の範囲にあるものの、摩耗粒子の形態観察結果からは外部から混入した鉄錆、砂が多く見られ、更に、厳しい金属接触が起きている場合に発生するシビア粒子、球状粒子が観察された。これは、初期のなじみ摩耗と、砂、鉄錆等の異物が軸受摺動面に混入したことで発生するアブレッシブ摩耗が混在している事を表していると判断された。
報告№107-6000 報告№107-0024 | 分析№107-00010 分析№107-00037 | 107-00037 | 分析の結果、ギヤ歯は継続使用可能な状態にあると判断します。又、を示す粘度、水分、全酸価、IRの各データは良好の範囲にあることから、この油は継続使用可能と判断します。但し、摩耗粒子形態観察で外部から混入したと思われる鉄錆、砂が観察されました。今回の採油は、ドレンバルブから廃油を実施しないで採油していることから、ドレンバルブ配管中に残留していたものを採油したと思われます。正確な潤滑状態を確認するためには、再度採油・分析を実施するとともに、今後の採油は、外部からの影響を避けるため運転中及び停止直後に油層中層部から実施することを推奨します。また、油槽中層部から採油が実施出来ない場合は、採油前の廃油を必ず行うことを併せて推奨します。これらのことは、異常摩耗の早期発見パラメータであるフェログラフィーのIs値がの乗と良好の範囲にあり、摩耗粒子形態観察の結果、μm以下のマイルドな摩耗粒子が多く観察されたこと以上のことから判断しました。トライボ診断では、ギヤのバックラッシの増加量を分析結果から計算し、ギヤの摩耗状況を確認できますので、構造が確認できる図面、ギヤの形式、歯形、モジュール、歯数、回転数、増速比、歯幅をお知らせ下さい。計算結果をご報告いたします。
報告№109-09579 報告№109-09579 | 分析№109-003574 分析№109-003574 | 109-003574 | 、汚染度、潤滑状態を示す全てデータは良好の範囲にありました。潤滑油および対象設備は継続使用可能な状態にあると判断します。は良好と判断します。粘度粘度はmm/sと新油値mm/sに比較して粘度変化率は-％で、当社推奨の管理限界値である±％以内にあり、良好と判断します。水分はppmと当社推奨の管理限界値の以下であり、良好と判断します。全酸価全酸価は.mgKOH/gと新油値の.mgKOH/gに比較して高いものの、IRの結果、油劣化の兆候を示すカルボン酸の吸収が確認されていないことから、良好と判断します。IRIRの結果、油劣化の兆候を示すカルボン酸の吸収が確認されていないことから、良好と判断します。は良好と判断します。計数汚染度計数汚染度はNAS級と当社推奨の管理限界値のNAS級以内であり、良好と判断します。重量汚染度は.mg/mlと当社推奨の管理限界値のmg/ml以内であり、良好と判断します。機器の潤滑状態機器の潤滑状態は正常と判断します。SOAPSOAPの結果、摩耗により発生したと思われる鉛、銅が若干検出されました。D－SOAPD－SOAPの結果、摩耗により発生する鉄が検出されなかったことから、良好と判断します。フェログラフィー異常摩耗の早期発見パラメータであるフェログラフィーのIs値が.と良好の範囲にあり、潤滑状態は正常と判断します。
報告№106-0025 報告№106-0519 | 分析№106-00118 分析№106-03022 | 106-03022 | 分析の結果、軸受および増速機は、異物の噛み込みにより発生した摩耗の発生が確認されたものの、データからはその影響が比較的軽度な状況にあることがわかり、継続使用は可能と判断します。但し、異物の噛み込みの影響で発生している切削摩耗の影響で、今回の計数汚染度は、前回に比較して計数汚染度がランク増加しました。切削摩耗は、正常な潤滑状態に比較して摩耗進行速度が速く注意が必要です。今後さらに摩耗が進行することが懸念されますので、油系統のフラッシングをより精密に実施するとともに、その効果を分析により確認されることを推奨します。これらのことは、前回に比較して計数汚染度がNAS級からNAS級にランク増加したこと異常摩耗の早期発見パラメータであるフェログラフィーのIs値が.と良好の範囲にあるものの、摩耗粒子形態観察の結果、異物の噛み込みにより発生する切削粒子がやや多く観察されたこと以上のことから判断しました。尚、主機停止中にドレン弁から採油を実施しているため、油循環中の採油に比較して油中粒子が沈降して高濃度になっている部分を採油していると考えられます。したがって、油が循環している状態で採油を実施した場合に比較して、分析データが高くなり、異常な状態と判断してしまう可能性がありますので、今後の採油は、ポンプ停止後なるべく早いタイミングで採油を実施されることを推奨します。
報告№107-4545 報告№107-4551 | 分析№107-02185 分析№107-02654 | 107-02654 | トライボ診断の結果、全てのデータが良好であることから、この油は継続使用可能と判断します。は良好と判断します。粘度は良好。粘度は.mm/sと新油値.mm/sに比較して、粘度変化率は+.％で、当社推奨の管理限界値である±％以内にあり、良好と判断します。粘度はmm/sでした。粘度はmm/sでした。粘度指数はでした。粘度指数はでした。水分は良好。水分はppmと当社推奨の管理限界値の以下であり、良好と判断します。全酸価は良好。全酸価はmgKOH/gと新油値mgKOH/gに比較して高いものの、IRの結果で、新油との差異は確認されず、且つ、劣化の兆候も確認されなかったとから、良好と判断します。
報告№107-6029 報告№107-0417 | 分析№107-02237 分析№107-02292 | 107-02292 | 、汚染度、軸受の潤滑状態を確認する。今回の採油は、恒設ドレンラインから機器停止中に全量抜き取り時に合わせて実施している。抜き始め、抜き終わりなど採油のタイミングが不明のため、油中粒子が均一に分散している油循環中に比較し沈降の影響を受け、分析データが高濃度に出る可能性があると思われます。分析の結果、循環中の採油に比較してデータが高目に出る可能性があるにも関わらず、全てのデータが良好の範囲にありました。このことから、機器の潤滑状態は正常であり、この油は継続使用可能と判断します。機器の潤滑状態をより正確に知るには、粒子の沈降の影響を極力抑え、油中粒子が均一な分散状態に近い状態での採油が望ましく、そのため対象機器の運転中、または停止直後に採油を実施されることを推奨します。
報告№107-0366 報告№110-00466 | 分析№107-01900 分析№110-002094 | 110-002094 | 濾過前の試料油を分析した結果、前回に比較してメタルの主成分である錫がSOAPでppm、D－SOAPでppm検出され、若干増加傾向がみられました。摩耗粒子の形態観察でフレッティングにより発生する赤錆、ホワイトメタルが比較的多く観察されました。・軸受メタルの摩耗状況前回に比較してD－SOAPの錫がからppmに増加していました。前回から今回までの間にメタルの摩耗が進行していたと考えられます。SOAPの錫濃度がここ年間の最大値となっているppmを使用し、油量リットルから平均的な摩耗深さを計算した結果、摩耗深さはμmとなります。メタルの初期の表面粗さをRmaxμmと仮定した時、分の程度摩耗していることが分かりました。現在使用している軸受の使用開始時期が不明であるため正確な時期を推定することは困難ですが、仮に年前の年月日から使用を開始していると仮定すると、計算の結果、運転時間と起動停止回数から鏡面状態になる時期は、運転時間で時間に、起動停止回数で回に到達した時点であることがわかりました。この時間は、非常に長い時間であり、仮定した結果が実際と一致していれば、現状は良好な状態にあると判断できます。なお、運転時間と起動停止回数から日数換算した条件は、仮定したメタル使用開始時期から今回採油までの実日数が日となります。これをもとに日当たりの平均運転時間と平均起動停止回数を求め、これらの値で到達予想運転時間と起動停止回数を計算しています。・フレッティング摩耗フレッティングの発生要因は、スラストランナー固定部やスラストメタル台金部の鉄系材料が接合されたり、勘合されたりする部分から発生します。フレッティングによる赤錆が少量発生しても直ちに異常ではありませんが、場合によっては、発生した赤錆が軸受摺動面に噛み込み、摩耗を進行させる場合があります。今後も傾向監視により摩耗状況を確認することを推奨します。
報告№103-6025 | 分析№103-00684 | 103-00684 | 回目の初期試験を実施した結果、摩耗粒子から判断し、潤滑状態は安定していると判断します。これらのことは、前回に比較して、計数汚染度はNAS級から級にランク減少し、SOAP／D-SOAPの鉄及び錫濃度に変化がなく、異常摩耗の早期発見パラメータであるフェログラフィーのIs値が、から.と桁改善されていることから判断しました。
報告№106-0227 報告№106-0371 | 分析№106-01279 分析№106-02032 | 106-02032 | 濾過前の試料油を分析した結果、計数汚染度が前回NAS級から、今回NAS級に約ヶ月でランク上昇しました。摩耗粒子形態観察の結果、鉄錆、砂が観察されているため、汚染度が上昇した要因は、外部から混入した異物によるものと考えられます。但し、潤滑異常の早期発見パラメータである摩耗過酷度を示すIs値が.と非常に良好の範囲にあることから、潤滑状態は良好な状態にあると判断します。
報告№109-09136 報告№112-00204 | 分析№109-001160 分析№112-000823 | 112-000823 | 軸受は継続使用可能な状態にあると判断します。前回に比較してSOAP／D－SOAPの結果で、鉄および錫濃度に大きな変化はありませんでした。Is値は異常摩耗の早期発見パラメータのつで、摩耗粒子を定量化するために用います。前回に比較してIs値はのマイナス乗からマイナス乗に低下し、潤滑状態は正常と判断できます。前回に比較して計数汚染度はNAS級からNAS級にランク低下し、良好でした。分析結果は良好と判断します。計数汚染度計数汚染度はNAS級と当社推奨の管理限界値のNAS級以下にあり、良好と判断します。重量汚染度は.mg/mlと当社推奨の管理限界値のmg/ml以下にあり、良好と判断します。機器の潤滑状態機器の潤滑状態は正常と判断します。SOAPSOAPの結果、油の添加剤成分であるリンが検出されました。摩耗により発生する鉄および錫が検出されていないことから、良好と判断します。D－SOAPD－SOAPの結果、摩耗により発生する鉄および錫が検出されていないことから、良好と判断します。フェログラフィー異常摩耗の早期発見パラメータであるフェログラフィーのIs値がのマイナス乗と良好の範囲にあることから、潤滑状態は正常と判断します。
報告№109-09136 報告№111-00053 | 分析№109-001160 分析№111-000239 | 111-000239 | 更油からの使用時間をもとに潤滑油の余寿命を評価したところ、潤滑油は次回定検まで使用可能と判断できました。次回定検時に更油を実施しない場合は、酸化安定度を知るための分析を実施し、余寿命を確認することを推奨します。酸化安定度はminであり、当社推奨の管理限界値のmin以上であることから、良好と判断します。
報告№113-00419 報告№114-00125 | 分析№113-001657 分析№114-000370 | 114-000370 | 潤滑は良好の範囲にあることから、潤滑油は継続使用可能な状態にあると判断します。但し、油中の汚染度がやや高いことから、今後汚染度が増加した場合、油中の固形異物が潤滑部へ噛み込み、切削摩耗が発生する可能性が高まることが懸念されます。軸受は良好の範囲にあることから、軸受は継続使用可能と判断します。あと回初期試験を実施今後、汚染粒子数が増加した場合、油中の固形異物が潤滑部へ噛み込み、切削摩耗が発生する可能性が高まることが懸念されます。このまま摩耗が安定するのか、或いは、進行するのかを確認するため、あと回初期試験を実施することを推奨します。異常摩耗の早期発見のパラメータであるIs値はレベルと正常です。また、異常摩耗の兆候を示す摩耗粒子が顕著に観察されなかったことから、は良好と判断します。計数汚染度はNAS級と管理限界値以下であるものの、やや高い値でした。フィルタ残渣に金属片、鉄錆、砂等が確認されたことから、汚染度がやや高い要因は、摩耗粒子と外部混入異物と思われます。IR、RBOTの各データは良好です。
報告№109-09136 報告№112-00541 | 分析№109-001160 分析№112-002249 | 112-002249_date130403 | グリースグリースの酸化劣化はありませんが、ちょう度の上昇が確認されていることから、以下の対策を推奨します。軸受は継続使用可能な状態にあると判断します。但し、将来的な摩耗進行の有無を確認するためにも傾向監視を継続することが有効です。新グリース入替または適時給脂ちょう度の上昇がみられ、グリースが軟化していることが確認されました。今後、グリースの漏洩や油膜切れの発生が懸念されるため、新グリースの入替または適時給脂されることを推奨します。定期的な分析定期的に分析を実施することにより、データの変化から異常の兆候を早期に発見することが可能となります。また、今回は対象設備の初回分析であるため、あと最低でも回分析を実施し、分析データの変化を確認することを推奨します。今後、異物の噛み込みや金属表面の微小突起により発生する切削摩耗の進行が懸念されるため、出来るだけ早めに回目の分析を実施することを推奨します。グリースの物理的性状グリースの酸化劣化はありませんが、ちょう度は当社推奨の管理限界値を超えていました。ちょう度ちょう度は、と当社推奨の管理上限値のより高くなっており、グリースが軟化していることが分かりました。軟化したグリースを使用した場合、グリースの漏洩や軸受等で油膜切れが発生することが懸念されます。滴点滴点は、と新グリース値に比較して低いものの、良好と判断します。酸価は、mgKOH/gと新グリース値mgKOH/gに比較して高いものの、IRで油劣化の兆候を示すカルボン酸の吸収が確認されていないことから、良好と判断します。水分は、.％でした。グリースの水分濃度は一般的に.～％が適正であるため、良好と判断します。IRIRチャートの結果、新グリースと使用グリースのスペクトルパターンはほぼ一致し、また、油劣化の兆候を示すカルボン酸の吸収が確認されていないことから、良好と判断します。はフェログラフィーおよびSOAP-Tの結果から総合的に判断した結果、継続使用は可能ですが、機器の機能を保持するためにも傾向管理が有用と考えます。フェログラフィー【定性分析：摩耗粒子および摩耗形態観察】観察された代表的な摩耗粒子は、以下の通りでした。正常な摩耗粒子・潤滑状態が正常なマイルド摩耗により発生。切削粒子・異物や金属表面の微小突起による切削摩耗により発生。フリクションポリマ・局部的に高圧・高温となる場合に発生。観察された摩耗粒子の中でも切削粒子は、注意が必要です。摩耗形態の中でも切削摩耗は摩耗進行速度が速く、転がり軸受でこの摩耗形態が発生した場合には寿命が分の程度に低下することも知られており、切削摩耗により生じた軌道面の損傷が起点となって、転がり軸受の寿命となるフレーキングに進展することから、傾向監視が必要です。Iカップリング発光分光分析【SOAP-T】検出された金属元素から発生箇所を推定すると、以下の通りでした。鉄、銅、クロム、ニッケル、錫・軸受等ニッケル、アンチモン、リン、亜鉛、カルシウムバリウム、ナトリウム、マグネシウム・添加剤、増ちょう剤鉄以外に、アンチモン、ニッケルが比較的高い値でした。これらの元素が含まれている材質は、以下の点が考えられます。ニッケル合金を使用した箇所一般にすべり軸受に使用されるホワイトメタル以前使用していたグリースが使用グリースと混合したニッケルが含まれている材質はニッケル合金と推定されます。しかし、使用している軸受には、ニッケルを使用した材質がないことから、特定することは出来ませんでした。一般にすべり軸受に使用されるホワイトメタルがありますが、本軸受は転がり軸受であり、図面から材質でホワイトメタルを使用している箇所は確認されませんでした。グリースは流動性が低く、新グリースを補給しても油槽内にある全てのグリースが入れ替わることは困難であることから、今回使用されているグリースに入っていない成分が検出された要因は、以前使用していたグリースに含まれていた金属成分が、今回の使用グリースと混合して検出されたと推定されます。尚、アンチモンは、未使用グリースから高濃度で検出されていることから、グリースの添加剤として最初から入っているものと思われます。
報告№109-09136 報告№111-00405 | 分析№109-001160 分析№111-001923 | 111-001923 | 濾過前の試料油を分析した結果、メタルの主成分である錫がSOAPでppm、D－SOAPでppm検出されました。摩耗粒子の形態で比較的多く観察された粒子は、潤滑状態が正常な場合に発生する摩耗粒子金属潤滑部が局部的に油膜切れを起して発生するシビア粒子ホワイトメタル外部から混入したと思われる鉄錆、砂等でした。計数汚染度が前回のNAS級から、今回NAS級に約年でランク増加していました。メタルの摩耗前回に比較してSOAP／D－SOAPでメタルの主成分である錫が増加していたことから、メタルの摩耗が進行していることが分かりました。今後、さらに摩耗が進行することが懸念されます。シビア粒子発生している摩耗形態は、凝着摩耗です。軸受摺動部や鉄系材料同士が接触し摩耗する箇所、例えば軸受支持部などで局部的に厳しい金属接触が発生している可能性があります。今後、更に摩耗が進行することが懸念されます。汚染度の増加フィルタ表面の異物観察で金属片、鉄錆、砂等が観察されたため、汚染度が増加した要因は、摩耗による粒子と外部混入異物によるものと考えられます。今回の採油箇所が油面計下部廃油口から採油を実施していることから、廃油を実施していなければ、廃油口に残留していた汚染物等を採油した可能性があります。これらの障害発生に対する弊害を勘案の上、ヶ月後にトライボ診断を実施し、摩耗の進行状況を確認することを推奨します。今後軸受メタルの摩耗が進行した場合、摩耗程度を評価する必要がありますので、次回分析時には、メタルサイズ、油量、回転数、直近のメタル交換からの運転時間をお知らせください。
報告№109-09094 報告№112-00124 | 分析№109-000916 分析№112-000637 | 112-000637_date121122 | グリースは継続使用可能な状態にあると判断します。グリースの物理的性状は良好と判断します。≪状態監視とパラメータ≫分析の目的および各分析のパラメータは以下の通りです。特性低下目的：グリースの分析結果から、グリースの物理的性状や劣化傾向などを確認する。酸価JISK赤外線吸収スペクトルJISKちょう度JISK滴点JISK摩耗目的：グリース中の摩耗粒子を分析する事により、回転・摺動部の潤滑状態、摩耗劣化の程度、余寿命などを解析する。摩耗診断電子顕微鏡観察JISKX線マイクロアナリシス油中金属濃度JISK≪分析結果≫特性低下酸価：良好酸価.mgKOH/gは管理基本値の.mgKOH/g以内にあることから、問題は無いと判断します。赤外線吸収スペクトル：良好ちょう度：良好ちょう度値はと○○管理限界値であるから以内に留まっています。滴点：良好滴点はと管理基本値のに比較し変化はないことから問題は無いと判断します。摩耗摩耗診断電子顕微鏡観察・X線マイクロアナリシス：今回は実施していません。油中金属濃度：今回は実施していません。
報告№109-09136 報告№112-00588 | 分析№109-001160 分析№112-002422 | 112-002422_date130311 | 、汚染状態、摩耗状態ポンプディーゼルエンジンと潤滑油は、継続使用可能な状態であるため、分解点検の必要はないと判断します。但し、今後の摩耗進行を傾向監視するため、＜以下のに示す＞対策を推奨します。余寿命予測フェログラフィーのIs値は、前回に比較しての乗から乗に桁低下し、安定した潤滑状態になっていることがわかります。このような安定した潤滑状態では、異常な方向に向かう上昇角を示さないことからIs値による余寿命予測はできませんが、前回と今回の各データを比較した結果から総合的に判断すると、少なくとも年程度の間は継続して使用が可能な状態にあると判断します。次回点検でピストンリングとメタル摩耗の点検と更油当該機の油中からカルシウム化合物がやや高い濃度で検出されたため、この化合物がコンロッドメタルやクランクメタルの摩耗を促進させる懸念があります。化合物発生の原因は、ピストンリングの摩耗によって燃焼ガスのシール性が低下し、燃焼ガス中の硫黄分と油中のカルシウム添加剤が反応するためと考えられます。そのため、次回点検では第一にピストンリングの摩耗状態の点検を推奨すると共に、第二に、更油を推奨します。また、クランクメタルの一部では積層構造になっている再上部層のホワイトメタルが摩耗し、第二層のニッケル層が軽度に摩耗している箇所があると推定されます。摩耗範囲は限定的だと思われますので、直ちに異常ではないものの、次回点検ではピストンリングと共にメタル摩耗も点検を推奨します。定期的なトライボ診断トライボ診断は、潤滑油を分析し、潤滑油の性状を調査して継続使用が可能か、更油すべきかの評価を行うことはもとより、ギヤや転がり軸受、すべり軸受などの潤滑状態も評価する設備診断技術ですが、農業用の設備では稼働率にもよるものの年に回程度の診断により、そのデータの変化から異常の兆候を早期に発見することや、分解点検の必要性を判断することが可能となります。今後も定期的な分析診断により設備状態を把握することを推奨します。はフェログラフィーおよびSOAP-Tの結果から総合的に判断した結果、傾向管理が必要な状態にあると考えられます。フェログラフィー【定量分析：Is値】Is値は異常摩耗の早期発見パラメータのつで、摩耗粒子を定量化するために用います。Is値は前回に比較しての乗から乗に低下し、やや高い値でした。これは、潤滑状態が異常に向かう上昇角を示さないことから、安定した潤滑状態になっていると判断します。また、乗から乗に低下した理由については、採油時の試料収集による影響によるものであることが、計数汚染度の粒子サイズのレンジデータからも確認することができました。フェログラフィー【定性分析：摩耗粒子および摩耗形態観察】分析結果から比較的多く観察された粒子は、以下の通りでした。正常な摩耗粒子・潤滑状態が正常なマイルド摩耗により発生。フリクションポリマ・局部的に高圧・高温となる場合に発生。砂等・外部から混入したと考えられます。観察された摩耗粒子の中でもフリクションポリマは、注意が必要です。フリクションポリマは、潤滑油が摺動面に押し込められ高圧状態になると同時に、圧縮熱により高温状態になった結果、基油自身が重合反応を起こし生成することが知られています。そのため、高圧高温状態の解消がなされなければ、潤滑油の劣化が進行し、粘度上昇に因る潤滑異常に進展する場合があります。Iカップリング発光分光分析【SOAP-T】検出された金属元素から発生箇所を推定すると、以下の通りでした。鉄、鉛、ニッケル、錫・エンジン部品リン、亜鉛、カルシウム・添加剤ナトリウム・外部混入異物カルシウムの析出SOAP-Tの結果、カルシウムが.ppmとやや高い値でした。エンジン油中にカルシウム化合物がやや高い濃度で検出された場合、この化合物がコンロッドメタルやクランクメタル摺動面に噛み込んで摩耗させたり、メタルに埋め込まれて摩耗を促進させたりする原因になるなどの悪影響を生じることが当社の研究結果から判明しています。この影響については、別紙カルシウムの析出をご覧ください。計数汚染度計数汚染度は、NAS級以上と汚染されていました。重量汚染度は、mg/mlでした。光学顕微鏡写真重量汚染度で濾過したフィルタ表面上の夾雑物を光学顕微鏡で観察した結果、鉄錆、砂、カルシウム化合物等が観察されました。粒度分布粒度分布は.～μmの範囲にあり、.μmにピークが確認されました。μm以下の粒子が多いことから、燃焼して発生したすす等であることが分かります。は良好と判断します。粘度粘度は、mm/sと新油値mm/sに比較して、粘度変化率は+％で、当社推奨の管理限界値である±％以内にあり、良好と判断します。水分は、ppmと当社推奨の管理限界値の以下にあり、良好と判断します。酸価は、mgKOH/gと新油値mgKOH/gに比較して高いものの、IRの結果で油劣化の兆候を示すカルボン酸の吸収が確認されていないことから、良好と判断します。塩基価は、mgKOH/gと当社推奨の管理限界値のmgKOH/g以上であることから、良好と判断します。IRIRチャートの結果、新油と使用油のスペクトルパターンで、指紋領域等に一致していない箇所はありますが、粘度、酸価、のデータと、油劣化の兆候を示すカルボン酸の吸収が確認されていないことから、良好と判断します。
報告№103-4559 | 分析№103-02640 | 103-02640 | 初期試験を実施した結果、摩耗粒子形態観察でサーボシリンダブッシュの摩耗により発生したμmサイズのシビア粒子が観察されました。観察されたシビア粒子は、視野に個と少ないため現状の潤滑状態は正常と判断しますが、シビア粒子は金属接触を伴う混合潤滑で発生するため、今後も監視が必要です。混合潤滑状態が局部的に発生した場合でも、その発生状況によっては汚染度を上昇させ、バルブの動作障害を与える汚染度レベルに到達する場合がありますので、念のため、ヶ月後に精点Bを実施し、汚染状況及び摩耗の進行状況を確認されることを推奨します。これらのことは、異常摩耗の早期発見パラメータであるフェログラフィーのIs値が、.と良好の範囲にあるものの、摩耗粒子の形態観察の結果、金属接触が厳しい場合に発生するμmサイズのシビア粒子が観察されたこと以上のことから判断しました。尚、RBOTが前回に比較し、min上昇したのは、新油の補充等の影響が考えられます。今後は、今回のRBOT値をベースにデータ管理を行います。
報告№104-0378 報告№105-4005 | 分析№104-02669 分析№105-00528 | 105-00528 | 分析の結果、計数汚染度がNAS級とやや高い値でした。摩耗粒子形態観察で異物の噛み込みにより発生する切削粒子が観察されたことから、摩耗形態は切削摩耗であることが分かりました。この切削摩耗は摩耗速度が速く注意が必要ですので、～ヶ月後に再度分析を実施し、摩耗の進行状況を確認されることを推奨します。これらのことは、計数汚染度がNAS級とやや高いこと異常摩耗の早期発見パラメータであるフェログラフィーのIs値がの乗とやや高く、摩耗粒子形態観察の結果、異物の噛み込みにより発生する切削粒子がやや多いこと以上のことから判断しました。
報告№108-0030 報告№108-0030 | 分析№108-00140 分析№108-00140 | 108-00140 | 、汚染度、軸受の潤滑状態を確認する。今回の採油は、対象設備の停止中に排油口から実施しているため、油循環中に採油した場合に比較し、油中粒子の沈降の影響を受け、分析データが高濃度に出る可能性があります。今回の分析は以上のことを踏まえて結果を検討しました。分析の結果、計数汚染度はNAS級以上、重量汚染度がmg/mlと共に当社推奨の管理限界値を超えており、また、異常摩耗の早期発見パラメータであるフェログラフィーのIs値が高いの乗となっていました。摩耗粒子の形態観察の結果、異物の噛み込みにより発生する切削粒子、金属接触が厳しい場合に発生するシビア粒子が多く観察され、フィルタ表面の異物を観察した結果、金属片、鉄錆、砂等が多く観察されました。更にSOAP／D－SOAPで鉄が多く検出されたことから、汚染度が高い要因は、摩耗と採油の影響によるものと考えられました。今回の採油は対象設備の停止中に排油口から採油を実施しているため、これらの異物は、排油口配管内部に残留していた汚染物が検出された可能性が高いと思われます。観察された摩耗粒子の形態は、切削摩耗と凝着摩耗であり、特に切削摩耗は異物が混入していない状態に比較して摩耗進行速度が速く注意が必要です。転がり軸受の場合、分の程度に寿命が低下することが知られています。今後、更に摩耗が進行し、転がり軸受の寿命の指標となるフレーキングに進展することが懸念されるため、運転再開後ヶ月以内に再度分析を実施し、潤滑状態を確認することを推奨します。一方、を示す粘度、水分、全酸価、IRの各データは良好の範囲にあることから、この油は継続使用可能と判断します。尚、上述しましたように、今回の採油は停止中の採油であるため、運転中の採油に比較して染度は高目に出ている可能性があります。次回採油のタイミングは、粒子の沈降の影響を極力抑え、油中粒子が均一な分散状態に近い状態で採油が実施できるように、対象設備の運転中、または停止直後に採油を実施されることを推奨します。
報告№107-4530 報告№107-0263 | 分析№107-01164 分析№107-01425 | 107-01425 | 濾過前の試料油を分析した結果、重量汚染度がmg/mlと処置領域にありました。D－SOAPの結果、前回に比較して鉄が.から、油の添加剤成分であるバリウムが.からに各々増加していました。D－SOAPで鉄が、油の添加剤成分であるバリウムが検出され、フィルタ写真で茶褐色状の粘ちょう物が見られたことから、重量汚染度が高い原因は、このバリウムがスラッジ化したためと考えられます。このスラッジは、粘着性があり、バルブ類の動作障害を発生することが懸念されます。これらの障害発生に対する弊害を勘案の上、当社製清浄分散剤TS－の投与と濾過を実施されることを推奨します。
報告№108-6005 報告№108-0034 | 分析№108-00106 分析№108-00170 | 108-00170 | 、汚染度、軸受の潤滑状態を確認する。今回の採油は、対象設備の停止中に排油口から実施しているため、油循環中に採油した場合に比較し、油中粒子の沈降の影響を受け、分析データが高濃度に出る可能性があります。今回の分析は以上のことを踏まえて結果を検討しました。分析の結果、今回の採油が高濃度になっていると思われる対象設備の停止中に排油口から行われた採油にもかかわらず、全てのデータが良好の範囲にありました。このことから、機器の潤滑状態は正常であり、この油は継続使用可能と判断します。尚、上述しましたように、今回の採油は停止中の採油であるため、循環中の採油に比較してデータが高目に出る可能性があります。これは、運転中の採油であったなら今回データより低い値になることが考えられます。次回採油は、粒子の沈降の影響を極力抑え、油中粒子が均一な分散状態に近い状態で採油が実施できるように、対象設備の運転中、または停止直後に採油を実施されることを推奨します。
報告№109-09136 報告№112-00688 | 分析№109-001160 分析№112-003179 | 112-003179 | 油の劣化は確認されず、油中の汚染度は良好な範囲にあることから、継続使用可能な状態にあると判断します。軸受は継続使用可能な状態にあると判断します。但し、将来的な摩耗進行の有無を確認するためにも傾向監視を継続することが有効です。定期的な分析今後懸念される切削摩耗の進行を監視するため、定期的に分析を実施することを推奨します。フェログラフィーおよびSOAP／D-SOAPの結果から総合的に判断した結果、継続使用は可能ですが、機器の機能を確認するためにも傾向管理が有用と考えます。フェログラフィー【定量分析：Is値】Is値は異常摩耗の早期発見パラメータのつで、摩耗粒子を定量化するために用います。前回に比較してIs値はのマイナス乗から乗と、低い値でした。フェログラフィー【定性分析：摩耗粒子および摩耗形態観察】分析結果から観察された代表的な粒子は、以下の通りでした。正常な摩耗粒子・潤滑状態が正常なマイルド摩耗により発生。切削粒子・異物や金属表面の微小突起による切削摩耗により発生。観察された摩耗粒子の中でも切削粒子は、将来的な摩耗の進行に繋がる可能性を示唆しているため、傾向監視が必要と思われます。切削摩耗は、他の摩耗形態に比較して摩耗進行速度が速く注意が必要で、定期的なトライボ診断による状態監視が必要と考えます。切削摩耗の原因となる混入異物が残留している場合、この異物により切削摩耗が継続して発生する可能性があります。Iカップリング発光分光分析【SOAP／D-SOAP】検出された金属元素から発生箇所を推定すると、以下の通りでした。鉄、錫、亜鉛・軸受等リン・添加剤カルシウム、ケイ素、ナトリウム・外部混入異物メタルの摩耗D-SOAPの結果、前回に比較して錫がからに減少し、軸受メタルの摩耗は安定していると推定されます。コンロッドメタルが箇所ありますが、箇所に摩耗が集中したと仮定し、D-SOAPの錫濃度と油量Lから軸受メタルの摩耗深さを求めました。当社の経験からメタル面積の約分の程度が摩耗したと仮定しました。その結果、メタル表面の平均的な摩耗深さは.μmとなり、メタルの表面粗さを軸受表面の一般的な粗さであるsと仮定すると、約%程度摩耗していると推定されます。計数汚染度は、前回に比較してNAS級からNAS級にランク低下し、重量汚染度はmg/mlからmg/mlに増加したものの、共に良好でした。粘度、水分、全酸価、IR、RBOTの各データは、前回同様に良好でした。尚、別紙RBOTの減少傾向から油の余寿命を求めた結果、本試料は直近の更油から起算して稼働日数が年月まで使用可能であることが分かりました。本試料油の添加剤は、一般に、タービン油に比較して極圧添加剤や摩耗防止剤などの濃度が高く、この影響でRBOT試験の結果が変動する傾向があります。そのため、試料油の余寿命の評価をタービン油と同等の精度で得るには、RBOTの結果に加え、粘度、全酸価、IRなどのデータを総合的に判断することが必要です。
報告№109-09094 報告№109-09094 | 分析№109-000945 分析№109-000945 | 109-000945 | 分析の結果、全てのデータが良好であることから、このグリースは継続使用可能と判断します。尚、有機物・有機化合物の結果、新グリースと異なるピークが確認されたことから、グリース名が違うか、或いは、異種グリースが混入した可能性が考えられますので、グリースを再確認するとともに、異種グリースの混入の可能性についてご確認下さい。特性低下有機物・有機化合物の結果、新グリースと異なるピークが確認されたことから、グリース名が違うか、或いは、異種グリースが混入した可能性が考えられますので、グリースを再確認するとともに、異種グリースの混入の可能性についてご確認下さい。ちょう度は良好と判断します。ちょう度はと当社推奨の管理限界値であるから以内にあり、良好と判断します。滴点は良好と判断します。滴点はと新グリース値に比較して高いものの、良好と判断します。全酸価は良好と判断します。全酸価は.mgKOH/gと新グリース値.mgKOH/g以内にあり、良好と判断します。有機物・有機化合物の結果、良好と判断します。有機物・有機化合物の結果、油劣化の兆候を示すカルボン酸の吸収が確認されていないことから、良好と判断します。但し、新グリースと異なるピークが確認されたことから、グリース名が違うか、或いは、異種グリースが混入した可能性が考えられますので、グリースを再確認するとともに、異種グリースの混入の可能性についてご確認下さい。
報告№8818 | 分析№99-02217 | 9902217 | 本試験は、軸受潤滑油を分析し油劣化状況および機器の潤滑状態を確認することを目的としました。を示す粘度、全酸価、それぞれの分析データを新油値および当社推奨の管理基準値と比較しました。その結果、以下のことが確認されました。粘度は.mm/sと新油値の.mm/sに比較して、％の増加であり、当社が推奨する管理限界値の新油値±％以内にあることから良好と判断します。全酸価は.mgKOH/gと新油値の.mgKOH/gに比較して、やや増加していますが、当社が推奨する管理基準値の.mgKOH/g以下であり良好と判断します。IRは、IRチャートに示すように、新油に比較して変化はなく、良好と判断します。を示す粘度、全酸価、IRの各データは良好であり、この油は継続使用可能と判断します。を知るために実施した計数汚染度、重量汚染度の結果、重量汚染度は.mg/mlと良好の範囲にあるものの、計数汚染度がNAS級以上とやや汚染されていました。軸受の摩耗状態ベアリングの摩耗状態を知るために実施したフェログラフィーおよびSOAP／D－SOAPの結果、以下のことが分かりました。油中の摩耗粒子をフェログラフィー法により観察した結果、外部から混入したと思われる赤錆が多く見られました。油中の添加剤及びμm未満の摩耗粒子をSOAP法により分析した結果、金属元素は検出されませんでした。大型粒子の摩耗粒子をD－SOAP法により分析した結果、ベアリング軌道面及び転動面の摩耗により発生する鉄が、保持器の摩耗により発生する銅が、錫が、亜鉛が、外部から混入したと思われるナトリウム検出されました。発生している摩耗粒子は非常に少なく、油中の粒子として見られるのは、外部から混入したと思われる赤錆が支配的であり、これらの事から現在の所、ベアリングの摩耗状態は良好と判断します。しかし、今後、外部から混入したと思われる赤錆が外輪、内輪と転動体、転動体と保持器との間に噛み込み、摩耗を発生させる場合がありますので、定期的に分析を実施し、摩耗の進行状況を確認されることを推奨します。
報告№108-5071 報告№111-00151 | 分析№108-02721 分析№111-000773 | 111-000773 | 潤滑油は継続続使用可能な状態にあるものの、今後は障害予防を目的に以下の対策を推奨します。追加分析消泡性能が低下した場合、ギヤ歯面での油膜形成に影響が出て摩耗の発生が進展することがあります。今後は消泡性能低下の影響により摩耗が進展する可能性がありますので、フェログラフィーおよびSOAP-Tを追加して摩耗状況を確認することを推奨します。分析結果泡立ち試験の結果、消泡性能が低下していることが確認されました。粘度粘度はmm/sと新油値mm/sに比較して、粘度変化率は+％で、当社推奨の管理限界値である±％以内にあり、良好と判断します。泡立ち試験泡立ち試験は-と新油に比較して高い値でした。水分は.と当社推奨の管理限界値の以下であり、良好と判断します。全酸価全酸価は.mgKOH/gと新油値.mgKOH/gに比較して高いものの、IRの結果で油劣化の兆候を示すカルボン酸の吸収が確認されていないことから、良好と判断します。
報告№109-09136 報告№110-00584 | 分析№109-001160 分析№110-002579 | 110-002579 | 前回に比較してSOAP／D－SOAPの結果で、鉄および錫濃度に大きな変化はなく、異常摩耗の早期発見パラメータであるフェログラフィーのIs値がのマイナス乗と良好でした。前回に比較して計数汚染度はNAS級からNAS級にランク増加したものの、当社推奨の管理限界値内にあり、良好でした。前回同様にIR、RBOTの各データは良好でした。潤滑油および軸受は継続使用可能な状態にあると判断します。
報告№109-09094 報告№110-00147 | 分析№109-000870 分析№110-000526 | 110-000526 | は良好と判断します。但し、RBOTがminと新油値のminに比較してmin減少していました。このまま継続使用した場合、この減少傾向から限界値に到達するのは、別紙図RBOTの減少傾向に示すように約ヶ月後の年月と推定されました。潤滑油は継続使用可能な状態にありますが、残りの継続使用期間が約ヶ月と定検周期のヶ月を下回っており、更油を計画されることを推奨します。≪状態監視とパラメータ≫分析の目的および各分析のパラメータは以下の通りです。特性低下目的：油の分析結果から、や劣化傾向ならびに添加剤の消耗程度、残存寿命などを確認する。粘度JISK全酸価JISK赤外線吸収スペクトルJISK酸化安定度試験JISK汚染目的：油の分析結果から、砂塵あるいは水・異種油などによるや、異物混入の有無を確認する。水分JISK計数汚染度JISB重量汚染度JISB光学顕微鏡観察摩耗目的：油中の摩耗粒子を分析する事により、回転・摺動部の潤滑状態、摩耗劣化の程度、余寿命などを解析する。摩耗診断電子顕微鏡観察JISKX線マイクロアナリシス油中金属濃度）JISK≪分析結果≫特性低下粘度：良好粘度値mm/sの新油値mm/sに対する変化率は+％であり、当社推奨の管理限界値±％以内に留まっています。全酸価：良好全酸価.mgKOH/gは新油値の.mgKOH/gに比較し高くはあるものの、有機物・有機化合物試験の結果で油劣化の兆候を示すカルボン酸の吸収が見られないことから問題は無いと判断します。赤外線吸収スペクトル：良好酸化安定度試験：良好酸化安定度試験の結果、数値minは当社推奨の管理限界値min以上に留まっており、現時点での使用は可能ですが、次回定検周期まで使用が出来ないと判断します。汚染水分：良好水分値ppmは当社推奨の管理限界値以内に留まっています。計数汚染度：今回は実施していません。重量汚染度：今回は実施していません。光学顕微鏡観察：今回は実施していません。摩耗摩耗診断電子顕微鏡観察・X線マイクロアナリシス：今回は実施していません。油中金属濃度：今回は実施していません。
報告№109-09136 報告№114-00035 | 分析№109-001160 分析№114-000090 | 114-000090 | 分析の結果、前回に比較してに大きな変化はないことから、増速機は継続使用可能な状態にあると判断します。但し、潤滑油は水分が多く含まれており、腐食摩耗が進展することが懸念されるため、以下の対策を推奨します。水分除去および密封装置の改善今後、水分の影響で増速機に錆が発生し、その影響で摩耗が発生する懸念があるため、水分除去を推奨します。また、水分が増速機の油槽内に入りやすい状況にあることから、密封装置の改善を併せて推奨します。異常摩耗の早期発見のパラメータであるIs値は、前回の×から×と大きな変化はないことから、正常です。また、異常摩耗の兆候を示す摩耗粒子が顕著に観察されなかったことから、は良好と判断します。計数汚染度は、前回同様にNAS級以上と当社推奨の管理限界値を超えています。フィルタ残渣で鉄錆、砂等が観察され、さらに水分が高いことから、汚染度が高い要因は、水分と腐食により発生したと思われる鉄錆や外部混入異物の影響と思われます。水分は、.ppmと当社推奨の管理限界値を超えています。今後、水分の影響で増速機に錆が発生し、その影響で摩耗が発生する懸念あります。
報告№109-09136 報告№110-00636 | 分析№109-001160 分析№110-002874 | 110-002874 | Iカップリング発光分光分析供試のタービン油を分析した結果、SOAP／D－SOAPで鉄、クロム、亜鉛、カルシウム、アルミニウム、ケイ素、ナトリウムが検出されました。これらの検出された金属元素から発生箇所を推定すると鉄、クロム・軸受等亜鉛、カルシウム、アルミニウム、ケイ素、ナトリウム・外部混入異物であると思われます。このうち、機械部品が摩耗したと思われる元素はのグループです。フェログラフィー異常摩耗の早期発見パラメータとして摩耗粒子を定量化して評価するフェログラフィーのIs値は、潤滑状態が厳しいの乗でした。摩耗粒子の形態で比較的多く観察された粒子は、潤滑状態が正常な場合に発生する摩耗粒子、異物などの噛み込みにより発生する切削粒子でした。このような摩耗粒子が観察された場合には、潤滑部では正常なマイルド摩耗と異物などによる切削摩耗が発生していることが分かります。特に、切削摩耗は摩耗形態の中でも摩耗進行速度が速く、転がり軸受でこの摩耗形態が発生した場合には寿命が分の程度に低下することも知られています。切削摩耗により生じた軌道面の損傷が起点となって転がり軸受の寿命となるフレーキングに進展することが懸念されます。計数汚染度は当社推奨の管理限界値に到達し、重量汚染度は当社推奨の管理限界値を超えていました。フィルタ表面の異物観察で金属片、鉄錆、砂等が観察されたことから、汚染度が高い要因は、摩耗と外部混入異物の影響と思われます。粘度、全酸価、IR、RBOTの各データは良好でした。油の余寿命は、使用油の使用期間または使用時間が不明であったためご依頼の油の余寿命に関する検討は行えませんでした。但し、分析の結果で新油値がminであったことから、使用期間を仮にヶ月間と仮定すれば余寿命は十二分にあると言えます。可能であれば、使用期間、あるいは使用時間の情報をご提供下さい。潤滑油および軸受は継続使用可能な状態にあるものの、摩耗の進行が懸念されるため、以下の対策が必要です。定期的な分析摩耗の進行を監視するため、定期的に分析を実施し、摩耗の進行状況を確認することを推奨します。再分析の時期を理論的に求めたところ、最短で約時間となります。この時間は、油中汚染物が均一になるために必要とする時間であり、この時間を経過すれば、油が入れ替わっていても再分析の結果から状態の傾向を確認することが可能となります。そのため、試運転などで数時間の運転が可能であれば、より的確に状況が確認できますので再分析を推奨します。油槽内の清掃使用油の汚染度が高く、油槽内は汚染されていると思われます。更油をする際には、油槽内を清掃し、更油する新油もNAS級程度の清浄な潤滑油を更油することを推奨します。
報告№105-0186 | 分析№105-01250 | 105-01250_○ | トライボ診断により、機器軸受の潤滑状態、潤滑油の劣化状態を診断することを目的としました。分析の結果、観察された摩耗粒子には、非常に小さい領域が油膜切れを起こして発生した凝着摩耗が若干見られるものの、分析結果から求めた機器の潤滑状態、潤滑油の性状が共に良好である事から現在の潤滑状態は良好な潤滑状態にあると判断します。前回と今回の分析結果からメタルの摩耗速度を判断するため、下式で摩耗速度を求め、現時点における平均的な摩耗深さを求めたところ、摩耗の深さは軸受表面から.μmであることが推定されました。y＝×-x＋.・ここでy：平均的な摩耗深さx:運転時間本軸受がこの摩耗速度で、摩耗の限界に到達する時間、いわゆる限界使用時間を試算すると、軸受の表面粗さをsとした場合の余寿命は約万時間になると推定され、摩耗速度が非常に小さいことから潤滑状態は良好な潤滑状態であることがわかります。また、を示す全酸価、IRの各データが良好であることから、油も継続使用可能と判断します。尚、現在の潤滑状態は、非常に小さな領域の油膜切れで発生している凝着摩耗が若干観察された事から正常であると思われますが、潤滑状態が変わり摩耗形態に変化が生じた場合、摩耗速度も大きくなることもありますので定期的にトライボ診断を実施し、摩耗の進行速度を監視することが必要と判断します。
報告№108-5071 報告№110-00397 | 分析№108-02721 分析№110-001792 | 110-001792 | 潤滑油は継続続使用可能な状態にあるものの、今後は障害予防を目的に以下の対策を推奨します。追加分析消泡性能が低下した場合、ギヤ歯面での油膜形成に影響が出て摩耗の発生が進展することがあります。今後は消泡性能低下の影響により摩耗が進展する可能性がありますので、フェログラフィーおよびSOAPを追加することを推奨します。分析周期の短縮今後、全酸価の上昇が予測されますので、同様に分析周期を短縮して傾向監視を強化することを併せて推奨します。分析結果全酸価が上昇していました。泡立ち試験の結果、消泡性能が低下していることが確認されました。粘度粘度は.mm/sと新油値mm/sに比較して、粘度変化率は-％で、当社推奨の管理限界値である±％以内にあり、良好と判断します。泡立ち試験泡立ち試験は-と新油に比較して、泡安定度が新油値のからに上昇しており、泡の立ち易さに変化はないものの、消泡性の低下が確認されました。水分はppmと当社推奨の管理限界値の以下であり、良好と判断します。全酸価全酸価は.mgKOH/gと新油値.mgKOH/gに比較して高いものの、IRの結果で油劣化の兆候を示すカルボン酸の吸収が確認されていないことから、良好と判断します。
報告№109-09136 報告№111-00233 | 分析№109-001160 分析№111-001165 | 111-001165 | 軸受は継続使用可能な状態にあると判断します。但し、凝着摩耗の進行が懸念されるため、以下の対策を推奨します。凝着摩耗の進行を監視するため、定期的に分析を実施し、摩耗の進行状況を確認することを推奨します。機器の磨耗状態フェログラフィー異常摩耗の早期発見パラメータとして摩耗粒子を定量化して評価するフェログラフィーのIs値は、潤滑状態がやや厳しいの乗でした。摩耗粒子の形態で比較的多く観察された粒子は、潤滑状態が正常な場合に発生する摩耗粒子、金属潤滑部が局部的に油膜切れを起して発生する鉄系および銅系シビア粒子でした。これらの摩耗粒子が観察された場合、潤滑部で発生している摩耗形態は、正常なマイルド摩耗と潤滑状態がやや厳しい凝着摩耗であることが分かります。銅を使用した箇所は、転がり軸受であれば保持器であると思われます。今後保持器の摩耗が進行することで転動体とのギャップが大きくなると共に振動が増大し、摩耗の進行につながることが懸念されます。Iカップリング発光分光分析供試のギヤ油を分析した結果、検出された金属元素は、SOAPの結果表に示すように、鉄、銅、錫、リン、カルシウム、アルミニウム、ケイ素、ナトリウムが検出されました。これらの検出された金属元素から発生箇所を推定すると鉄、銅、錫・軸受等リン・オイル添加剤カルシウム、アルミニウム、ケイ素、ナトリウム・外部混入異物であると思われます。このうち、機械部品が摩耗したと思われる元素はのグループです。計数汚染度は当社推奨の管理限界値に到達していました。フィルタ表面の異物観察で金属片、鉄錆、砂等が観察されたことから、汚染度が高い要因は、摩耗と外部混入異物の影響と思われます。分析結果計数汚染度は当社推奨の管理限界値に到達していました。計数汚染度計数汚染度はNAS級と当社推奨の管理限界値のNAS級に到達していました。重量汚染度はmg/mlでした。機器の潤滑状態摩耗粒子の形態観察の結果、潤滑状態が正常な場合に発生する摩耗粒子、金属潤滑部が局部的に油膜切れを起して発生する鉄系および銅系シビア粒子が比較的多く観察されました。SOAPSOAPの結果、摩耗により発生する鉄、油の添加剤成分であるリンが検出されました。D－SOAPD－SOAPの結果、摩耗により発生する鉄が検出されました。フェログラフィー異常摩耗の早期発見パラメータであるフェログラフィーのIs値がの乗とやや高く、摩耗粒子の形態観察の結果、潤滑状態が正常な場合に発生する摩耗粒子、金属潤滑部が局部的に油膜切れを起して発生する鉄系および銅系シビア粒子が比較的多く観察されました。
報告№107-4545 報告№107-4545 | 分析№107-02184 分析№107-02184 | 107-02184 | トライボ診断の結果、泡立ち試験を除く項目は良好でした。泡立ち試験の結果は、一般的には消泡性能が低くいと判断できる値の-ですが、新油値の-と同レベルにあったため、良好と判断します。一方、潤滑状態指数はのマイナス乗、摩耗粒子の形態観察でμm以下の小さな摩耗粒子が観察されており、濾過設備のない機器であれば正常な潤滑状態にあると判断できる状況でした。但し、潤滑油の摩耗粒子はフィルタに捕捉され、異常な摩耗状態が発生したとしても正常な潤滑状態にあると誤認してしまう可能性があります。フィルタの捕捉の影響による誤認を避けるため、今後の診断に当たっては、これまでの採油箇所に加え、フィルタの捕捉物も分析し、その結果から潤滑状態を評価することを推奨します。尚、フィルタ捕捉物の分析を実施する際には、フィルタ流量、フィルタ使用時間、主機稼働時間などの追加情報が必要です。泡立ち試験の結果、消泡性能が低いと判断できる値であるものの、新油と同レベルにありました。粘度は良好。粘度はmm/sと新油値mm/sに比較して、粘度変化率は-％で、当社推奨の管理限界値である±％以内にあり、良好と判断します。粘度は.mm/sでした。粘度は.mm/sでした。粘度指数はでした。粘度指数はでした。泡立ち試験は-でした。泡立ち試験は-と新油と同レベルにあり、消泡性能が新油と同レベルにあることが確認されました。水分は良好。水分はと当社推奨の管理限界値の以下であり、良好と判断します。全酸価は良好。全酸価はmgKOH/gと新油値mgKOH/g以内であり、良好と判断します。機器の潤滑状態精密な濾過設備がない機器であれば、潤滑状態指数は正常の範囲にあると判断します。潤滑状態指数は正常の範囲にあると判断します。異常摩耗の早期発見パラメータである潤滑状態指数がのマイナス乗と、精密な濾過設備がない機器であれば、潤滑状態指数は正常の範囲にあると判断します。
報告№106-6008 報告№106-6011 | 分析№106-00119 分析№106-00143 | 106-00143 | オーバーホールヶ月後に初期試験を実施した結果、初期のなじみ摩耗が発生していたと考えられます。今回のようになじみ過程で球状粒子が観察された場合は、なじみ過程が正常に終了していない場合があり、異常摩耗に進展することも懸念しなければなりません。なじみ過程が正常な状態で終了した場合、球状粒子は観察される事が少なく、従って、今回のなじみ過程では、局部的な金属接触がごく一部で発生したと考えられます。この接触が、既に正常な状態に推移しているか、或いは、進行しているのかを確認するためには、ヶ月毎にあと回の初期試験を実施されることを推奨します。これらのことは、計数汚染度がNAS級と初期値としてはやや高いこと異常摩耗の早期発見パラメータであるフェログラフィーのIs値がと良好の範囲にあるものの、摩耗粒子の形態観察の結果、摩擦熱が高い場合に発生する球状粒子、外部から混入した鉄錆が観察されたこと以上のことから判断しました。
報告№109-09136 報告№113-00348 | 分析№109-001160 分析№113-001370 | 113-001370 | 分析の結果、油の劣化は確認されなかったものの、油中の汚染度が高い値でした。分析の結果から黒ずんだ原因は錫ベースの軸受が摩耗して発生したと判断できることから、今後も、潤滑油の変色は発生し続けると思われます。軸受は、定格運転中には潤滑油膜が健全に形成され、流体潤滑状態となって摩耗しませんが、今回の試料では軸受の主成分である錫が検出されていることから流体潤滑になっておらず、主軸と軸受が接触する、混合潤滑状態になっていると推定されます。この混合潤滑状態は、軸芯のズレや軸ブレ、芯出し不良など軸の異常変位などが原因となることがあります。本試料の結果から、当該機は更油だけでは改善されないことから、軸受の点検が必要です。軸受点検現時点で、軸受メタルの摩耗は表面粗さの約％と軽微であることから、設備は継続使用可能と判断できますが、今後、更に摩耗が進行した場合、軸受の損傷につながる可能性がありますので、念のため軸受の点検を推奨します。は、フェログラフィーおよびSOAP/D-SOAPの結果から総合的に判断した結果、継続使用は可能ですが、軸受の点検が必要と考えます。フェログラフィー【定量分析：Is値】Is値は異常摩耗の早期発見パラメータのつで、摩耗程度を定量化するために用います。今回のIs値はの乗と、高い値でした。フェログラフィー【定性分析：摩耗粒子および摩耗形態観察】分析結果から比較的多く観察された粒子は、以下の通りでした。正常な摩耗粒子・潤滑状態が正常なマイルド摩耗により発生。切削粒子・異物や金属表面の微小突起による切削摩耗により発生。シビア粒子・潤滑状態がやや厳しい凝着摩耗により発生。金属潤滑部が局部的に油膜切れを起していると考えられます。黒錆・潤滑状態がやや厳しい凝着摩耗により発生。金属接触が厳しく、且つ、高い摩擦熱が発生していると考えられます。観察された摩耗粒子の中でも切削粒子、シビア粒子、黒錆は、将来的な摩耗の進行に繋がる可能性を示唆しているため、傾向監視が必要と思われます。切削摩耗は、他の摩耗形態に比較して摩耗進行速度が速く注意が必要で、定期的なトライボ診断による状態監視が必要と考えます。切削摩耗の原因となる混入異物が残留している場合、この異物により切削摩耗が継続して発生する可能性があります。シビア粒子は、凝着摩耗に分類されます。これらの摩耗粒子は、摺動面で凝着、破断を繰り返し、この過程で生じる移着粒子が成長して摩耗粒子となります。そのため、摺動面では局部的に油膜切れが発生していることを示しています。この状態が継続した場合、摩耗粒子のサイズは徐々に大型化していき、設備の損傷に至る場合がありますので、傾向監視が必要です。黒錆は、凝着摩耗に分類されます。この摩耗粒子は、油膜切れによる摺動面での金属同士の接触時に起こる高い摩擦熱によって鉄が酸化され発生します。この状態が継続した場合、摺動面で焼付が発生し、設備の損傷に至る場合があります。Iカップリング発光分光分析【SOAP／D-SOAP】検出された金属元素から発生箇所を推定すると、以下の通りでした。鉄、鉛、銅、クロム、アンチモン、錫、亜鉛・軸受等リン、カルシウム、ケイ素、ナトリウム・外部混入異物軸受メタルの摩耗錫がSOAPでppm、D-SOAPでppm検出されたことから、軸受の摩耗が発生していると判断します。分析結果から軸受メタルの摩耗深さを求めました。計算はSOAPの結果で得られている錫濃度ppmと油量.Lから計算しました。当社の経験からメタル面積の約分の程度が摩耗したと仮定しました。その結果、メタル表面の平均的な摩耗深さは約.μmでした。メタルの表面粗さを軸受表面の一般的な粗さであるsと仮定すると、約％摩耗していることになります。表面粗さの消失は軸受損傷に繋がる可能性があるため、予防保全の観点から計画を組んで軸受を点検することが有用です。水分はと良好でした。計数汚染度は級以上と当社推奨の管理限界値を超えていました。フィルタ表面の異物観察で金属片、鉄錆、砂等が観察されたことから、汚染度が高い要因は、摩耗と外部混入異物の影響と思われます。粘度、全酸価、IRの各データは良好でした。
報告№107-6588 報告№107-0509 | 分析№107-02904 分析№107-02985 | 107-02985 | 本試験は、トライボ診断を実施し、軸受の潤滑状態、汚染状況、油の劣化状態を確認する。【軸受の潤滑状態】トライボ診断の結果、前回同様にベアリング軌道面の微小領域に摩耗が発生しているものの、転がり軸受の寿命の指標となるフレーキングの発生が確認されていないことから、現在のところ、ベアリングは継続使用可能な状態にあると判断します。但し、前回に比較してSOAP／D－SOAPの鉄が僅かに増加し、異常摩耗の早期発見パラメータであるフェログラフィーのIs値がの乗から乗に桁上昇していることから、摩耗が進行していることが確認されました。今後転がり軸受の寿命の指標となるフレーキングに進展することが懸念されるため、夏期ピーク前に再度分析を実施し、摩耗の進行状況を確認することを推奨します。【油の汚染状況】計数汚染度がナトリウム級以上と当社推奨の管理限界値を超えており、重量汚染度が.mg/mlとやや高い値でした。【油の劣化状態】油の劣化状況を確認するために実施した粘度、水分、全酸価、IRの各データが良好であることから、この油は継続使用可能と判断します。
報告№101-8097 | 分析№101-02332 | 101-02332 | 分析の結果、計数汚染度、重量汚染度を除く項目は良好でした。計数汚染度がNAS級、重量汚染度がmg/mlと管理限界値を超えていた。D－SOAPの結果、鉄がppm、バリウムがppmが検出され、フェログラフィーの結果、内部発生又は外部から混入した鉄錆、外部から混入した砂がやや多く見られることから、汚染の要因は、油の添加剤成分のバリウムが析出しスラッジ化したことと、内部発生又は外部から混入した鉄錆、外部から混入した砂によるものと考えられた。現在のところ、軸受の摩耗を示すSOAP／D－SOAPの錫が検出されていないことから、メタルの摩耗は進行していないと考えられるが、今後、鉄錆が軸受摺動面に噛み込み、摩耗を進行させることが懸念されるため、早急に濾過を実施されることを推奨する。尚、RBOTがminに低下し、且つ、全酸価が.mgKOH/gと上昇し始めており、ヶ月後に分析を実施し、油の劣化状況及び摩耗の進行状況を確認されることを併せて推奨する。
報告№109-09136 報告№114-00230 | 分析№109-001160 分析№114-000787 | 114-000787 | 潤滑分析の結果、計数汚染度はNAS級以上と当社推奨の管理限界値を超えています。フィルタグラムで～μmサイズの金属片、鉄錆、砂等が観察されていることから、汚染度が高い要因は、摩耗と外部混入異物の影響と思われます。現在、ギヤ歯面ではμm程度の摩耗粒子が発生する状態になっていることから、今後、発生した摩耗痕が起点となって更に摩耗が進展することが考えられます。そのため、比較的短い周期で傾向監視すると共に、発生した摩耗粒子による二次摩耗を予防するため更油が必要と判断します。ギヤの摩耗状態ギヤは点検が必要な状態にあると判断します。異常摩耗の早期発見パラメータであるフェログラフィーのIs値がレベルとやや高く、摩耗粒子の形態観察で繰返し応力を受けて発生する疲労摩耗粒子が比較的多く観察されています。また、SOAPで鉄がppm、D-SOAPで鉄がppmと非常に高い値で検出されています。ギヤ歯面の摩耗進行が著しいと推定されるため、以下の対策を推奨します。点検ギヤ歯面の摩耗が著しいため、点検を推奨します。更油油中の汚染度が高いことから、摩耗粒子や異物等の夾雑物が潤滑部に噛み込むことによる摩耗の進行が懸念されるため、更油を推奨します。
報告№108-0411 報告№110-00413 | 分析№108-02744 分析№110-001889 | 110-001889 | 軸受は継続使用可能な状態にあると判断します。分析結果は良好と判断します。計数汚染度計数汚染度はNAS級と当社推奨の管理限界値のNAS級以内にあり、良好と判断します。重量汚染度は.mg/mlと当社推奨の管理限界値のmg/ml以内にあり、良好と判断します。機器の潤滑状態機器の潤滑状態は正常と判断します。SOAPSOAPの結果、摩耗により発生する鉄および錫が検出されていないことから、良好と判断します。D－SOAPD－SOAPの結果、摩耗により発生する鉄および錫が検出されていないことから、良好と判断します。フェログラフィー異常摩耗の早期発見パラメータであるフェログラフィーのIs値がのマイナス乗と良好の範囲にあることから、潤滑状態は正常と判断します。
報告№104-0422 | 分析№104-02949 | 104-02949 | 濾過前の試料油を分析した結果、摩耗粒子形態観察で、局部的に高圧・高温となった場合に発生するフリクションポリマが多く観察された。フリクションポリマの発生要因は、局部的に軸受摺動部分に高圧・高温の箇所が見られる場合に発生します。つまり、軸の振れ回り量の変動や、あるいは、メタルギャップの調整不足等が原因で、その狭いギャップに潤滑油が押込まれてフリクションポリマが発生している場合があります。このことから、高い摩擦熱による油劣化に注意が必要です。これらの障害発生に対する弊害を勘案の上、今後、軸受温度が若干上昇気味になることが考えられますので、パトロール時に温度の変化を注意深く監視する必要があると思われます。次回分析は、ヶ月以内に再度分析を実施し、油の劣化状況及び摩耗の進行状況を確認されることを推奨します。
報告№109-09136 報告№112-00740 | 分析№109-001160 分析№112-003357 | 112-003357 | 潤滑油はやや汚染されているものの、劣化はみられないことから、継続使用可能と判断します。軸受は継続使用可能な状態にあると判断します。但し、将来的な摩耗進行の有無を確認するためにも傾向監視を継続することが有効です。次回点検でピストンリングの点検当該機の油中からカルシウム化合物がやや高い濃度で検出されたため、この化合物がコンロッドメタルやクランクメタルの摩耗を促進させる懸念があります。化合物発生の原因は、ピストンリングの摩耗によって燃焼ガスのシール性が低下し、燃焼ガス中の硫黄分と油中のカルシウム添加剤が反応するためと考えられます。そのため、次回点検では第一にピストンリングの摩耗状態の点検を推奨します。定期的な分析今後懸念される凝着摩耗の進行を監視するため、早めに再分析することを推奨します。はフェログラフィーおよびSOAP／D-SOAPの結果から総合的に判断した結果、やや厳しい状態にあると考えられます。フェログラフィー【定量分析：Is値】Is値は異常摩耗の早期発見パラメータのつで、摩耗粒子を定量化するために用います。今回のIs値はの乗と、やや高い値でした。フェログラフィー【定性分析：摩耗粒子および摩耗形態観察】分析結果から比較的多く観察された粒子は、以下の通りでした。正常な摩耗粒子・潤滑状態が正常なマイルド摩耗により発生。シビア粒子・潤滑状態がやや厳しい凝着摩耗により発生。金属潤滑部が局部的に油膜切れを起していると考えられます。黒錆・潤滑状態がやや厳しい凝着摩耗により発生。金属接触が厳しく、且つ、高い摩擦熱が発生していると考えられます。観察された摩耗粒子の中でもシビア粒子、黒錆は、将来的な摩耗の進行に繋がる可能性を示唆しているため、傾向監視が必要と思われます。シビア粒子、黒錆は、凝着摩耗に分類されます。これらの摩耗粒子は、摺動面で凝着、破断を繰り返し、この過程で生じる移着粒子が成長して摩耗粒子となります。そのため、摺動面では局部的に油膜切れが発生していることを示しています。この状態が継続した場合、摩耗粒子のサイズは徐々に大型化していき、設備の損傷に至る場合がありますので、傾向監視が必要です。Iカップリング発光分光分析【SOAP／D-SOAP】検出された金属元素から発生箇所を推定すると、以下の通りでした。鉄、鉛、銅、錫・エンジン部品リン、亜鉛、カルシウム・添加剤バリウム、アルミニウム、ケイ素、ナトリウム、マグネシウム、ホウ素・外部混入異物クランクメタルの摩耗SOAP/D-SOAPで鉛、銅、錫が検出されたことから、クランクメタル表面に摩耗が発生していると推定されます。ディーゼルエンジンのクランクメタルは積層構造になっており、クランクメタルの最表面はホワイトメタル層が存在し、その下にニッケル層、さらにその下には銅と鉛の合金であるケルメット層が存在します。ディーゼルエンジンのメタルは、設計上、油膜が正常に形成される流体潤滑が基本であることから、通常の使用においては摩耗しにくいと思われますが、メタルの潤滑部に流体潤滑になりにくい部分が発生するとメタル表面の軟質金属部が摩耗しメタル部のすぐ下のニッケル部まで摩耗し始め、ホワイトメタル層の主成分である錫や鉛、そしてメタルの第二層のニッケルやバックメタルの銅が検出されます。今後、摩耗が進行した場合、軸受が焼付を起こす可能性があるため、注意が必要です。その他の銅を使用した箇所の溶出・摩耗SOAPで銅がppmと高い値で検出されたことから、潤滑油系統内で銅を使用している箇所での溶出・摩耗が懸念されます。潤滑油系統内で銅を使用している箇所は、潤滑油冷却器の配管などが考えられます。この箇所で溶出・摩耗が発生する場合は以下のことが考えられます。潤滑油冷却器の配管で摩耗していた場合、配管取付け部に緩みが生じて配管が振動し、継手部が外れたり、亀裂が生じて冷却水の混入にいたる場合があります。亜鉛系添加剤の影響により、潤滑油冷却器の配管で溶出していた場合、ピンホールが発生して冷却水の混入に至る場合があります。今後、油劣化の進行や水分濃度が上昇することに注意が必要です。カルシウムの析出D-SOAPでカルシウムが.ppm検出されました。この影響については、別紙カルシウムの析出をご覧ください。計数汚染度計数汚染度は前回に比較して、NAS級からNAS級にランク低下しているものの、やや汚染されていました。重量汚染度は前回に比較して、mg/mlからmg/mlに減少していました。粒度分布粒度分布は.～μmの範囲にあり、.μmにピークが確認されました。μm以下の粒子が多いことから、燃焼して発生したすす等であることが分かります。前回同様に、粘度、水分、酸価、塩基価、IRの各データは良好でした。
報告№109-09136 報告№110-00743 | 分析№109-001160 分析№110-003521 | 110-003521_date110322 | 軸受および潤滑油は継続使用可能な状態にありますが、フレッティングにより発生した摩耗粒子の影響で摩耗が進行する場合がありますので、今後も定期的に分析を実施し、摩耗の進行状況を確認することを推奨します。
報告№109-09136 報告№113-00468 | 分析№109-001160 分析№113-001905 | 113-001905 | 対象設備は継続使用可能な状態にあると判断します。但し、潤滑油は水分が高く、また、摩耗促進の要因となる固形のカルシウム化合物が高い値で検出されたことから以下の対策を推奨します。対策更油および次回点検でピストンリング、シリンダライナの点検油中の水分の影響により金属表面で腐食摩耗が発生し、発生した鉄錆等の粒子が潤滑部に噛み込み摩耗が進行する懸念があります。また、固形のカルシウム化合物が高い濃度で検出されたため、この化合物がコンロッドメタルやクランクメタルの摩耗を促進させる可能性があることから、更油を推奨します。カルシウム化合物発生の原因は、ピストンリングやシリンダライナの摩耗によって燃焼ガスのシール性が低下し、燃焼ガス中の硫黄分と油中のカルシウム添加剤が中和反応するためと考えられます。そのため、次回点検ではピストンリングおよびシリンダライナの摩耗状態の点検を推奨します。定期的な分析今後懸念される凝着摩耗の進行を監視するため、定期的に分析を実施することを推奨します。診断結果水分は当社推奨の管理限界値を超えていました。粘度前回に比較して今回の粘度は、mm/sからmm/sに低下していました。新油値mm/sに比較して、粘度変化率は-％で、当社推奨の管理限界値である±％以内であり、良好と判断します。水分前回に比較して今回の水分は、ppmからppmに増加し、当社推奨の管理限界値のを超えていました。今後、水分の影響でエンジン内部に錆が発生し、その影響で摩耗が発生する懸念があります。酸価・塩基価・IR酸価劣化の進行度は、酸価、塩基価、IRの結果から総合的に判断します。前回に比較して今回の酸価は、mgKOH/gからmgKOH/gに上昇していました。塩基価は前回に比較してmgKOH/gからmgKOH/gと、当社推奨の管理限界値mgKOH/g以上にあるものの、大きく低下していました。IRの結果で油劣化の兆候を示すカルボン酸の吸収が確認されていないことから、現状は酸化劣化していないと判断しますが、今後の劣化進行に注意が必要です。計数汚染度前回同様に今回の計数汚染度は、NAS級を上回っており、汚染されていました。重量汚染度前回に比較して今回の重量汚染度は、mg/mlからmg/mlに増加していました。光学顕微鏡写真重量汚染度で濾過したフィルタ表面上の夾雑物を光学顕微鏡で観察した結果、金属片、スラッジ、鉄錆、砂等が観察されました。粒度分布粒度分布は、.～.μmの範囲にあり、.μmにピークが確認されました。μm以下の粒子が多いことから、燃焼して発生したすす等であることが分かります。総合的に判断した結果、は許容範囲内にあり、機器は継続使用可能と判定しますが、摺動部の摩耗が認められたため、定期的に潤滑油分析を実施し、摩耗推移を監視することが有用と考えます。フェログラフィー【異常摩耗指数：Is値】Is値は異常摩耗の早期発見パラメータのつで、摩耗程度を定量化するために用います。今回のIs値はの乗と、やや高い値でした。また、前回に比較してIs値の上昇が確認されたことから、Is値の上昇傾向および限界値到達予測を表に示しました。Is値が限界値に達するのは年月と推定されました。フェログラフィー【定性分析：摩耗粒子の形態観察】観察された代表的な粒子は、以下の通りでした。正常な摩耗粒子・潤滑状態が正常なマイルド摩耗により発生。シビア粒子・潤滑状態がやや厳しい凝着摩耗により発生。極微小領域で油膜切れが発生したことを示します。観察された摩耗粒子の中でもシビア粒子は、摩擦面が将来的に異常摩耗へ進展する可能性を示唆しているため、傾向監視が有用と思われます。詳細は、別紙傾向監視が必要な摩耗粒子をご覧ください。Iカップリング発光分光分析【SOAP-T】検出された金属元素と、想定される発生箇所は、以下の通りです。鉄、鉛、銅、クロム、アンチモン、錫・エンジン部品リン、亜鉛、カルシウム、モリブデン・添加剤アルミニウム、ケイ素、ナトリウム、ホウ素・外部混入異物コンロッドメタル、クランクメタルの摩耗SOAP-Tで錫が.ppm、鉛がppm、銅がppm検出されたことから、コンロッドメタル、クランクメタルが摩耗していると推定されます。現時点では低濃度であることから継続使用可能と判断しますが、今後、摩耗が進行し異常摩耗に進展することを防止するため、摩耗推移の監視が有用です。詳細は、別紙コンロッドメタル・クランクメタルの摩耗をご覧ください。固形カルシウム化合物の生成SOAP-Tでカルシウムがppm検出されました。この固形カルシウムは、潤滑油に混入した燃焼ガス中の酸成分がカルシウム添加剤と中和反応して生成される比較的硬い化合物のため、摺動面に噛み込み、切削摩耗が進行することが懸念されます。詳細は、別紙固形カルシウム化合物の生成をご覧ください。
報告№105-6050 報告№106-0472 | 分析№105-01529 分析№106-02724 | 106-02724 | 今回の採油は、主機停止中にドレンバルブから採油を実施しているため、油循環中の採油に比較して油中粒子が沈降して高濃度になっている部分を採油していると考えられます。したがって、油が循環している状態で採油を実施した場合に比較して、分析データが高くなる可能性があります。今回の分析は以上のことを踏まえて結果を検討しました。分析の結果、前回同様に摩耗粒子形態観察で異物の噛み込みにより発生する切削粒子がやや多く観察されたことから、摩耗形態は切削摩耗であり、摩耗の進行が確認されました。今後更に摩耗が進行することが懸念されるため、ヶ月後に再度分析を実施し、摩耗の進行状況を確認されることを推奨します。これらのことは、前回に比較して、計数汚染度はランク増加し、SOAP／D－SOAPの鉄濃度が増加したこと異常摩耗の早期発見パラメータであるフェログラフィーのIs値がの乗と良好の範囲にあるものの、摩耗粒子形態観察の結果、異物の噛み込みにより発生する切削粒子がやや多く観察されたこと以上のことから判断しました。上述しましたように、今回の採油は停止中の採油であるため、循環中の採油に比較してデータが高くなる可能性があります。これは、運転中の採油であったなら今回データより低い値になることが考えられます。したがって、次回採油時には粒子の沈降の影響を極力抑え、油中粒子が均一な分散状態に近い状態で採油が実施できるように、主機運転中、または停止直後に採油を実施されることを推奨します。尚、バックラッシの増加量を分析結果から計算し、CBMによる傾向監視に役立てる事が出来ますので、構造が確認できる図面、ギヤの形式、歯形、モジュール、歯数、回転数、増速比、歯幅をお知らせ下さい。計算結果を報告します。
報告№109-09136 報告№111-00553 | 分析№109-001160 分析№111-002600 | 111-002600 | 軸受は継続使用可能な状態にあると判断します。但し、今後も摩耗の進行を傾向監視するため、以下の対策を推奨します。疲労摩耗の進行を監視するため、定期的な分析を実施し、摩耗の進行状況を確認することを推奨します。フェログラフィー異常摩耗の早期発見パラメータとして摩耗粒子を定量化して評価するフェログラフィーのIs値は、前回のの乗から変化はなく、潤滑状態が安定していることを示していました。摩耗粒子の形態で比較的多く観察された粒子は、繰返し応力を受けて発生する疲労摩耗粒子局部的に高圧・高温となる場合に発生するフリクションポリマでした。これらの摩耗粒子が観察された場合、潤滑部で発生している摩耗形態は、疲労による疲労摩耗であり、そして局部的ではあるものの高圧・高温の箇所が発生していることも分かります。フリクションポリマは、潤滑油が軌道面に押し込められ高圧状態になると同時に、圧縮熱により高温状態になった結果、基油自身が重合反応を起こし生成することが知られています。そのため、高圧高温状態の解消がなされなければ、潤滑油の劣化が進行し、粘度上昇に因る潤滑異常に進展する場合があります。Iカップリング発光分光分析供試の潤滑油を分析した結果、検出された金属元素は、SOAPの結果表に示すように、鉄、銅、ニッケル、錫、リン、亜鉛、カルシウム、アルミニウム、ケイ素、ナトリウムが検出されました。これらの検出された金属元素から発生箇所を推定すると鉄、銅、ニッケル、錫・ギヤ・軸受等リン・オイル添加剤亜鉛、カルシウム、アルミニウム、ケイ素、ナトリウム・外部混入異物であると思われます。このうち、機械部品が摩耗したと思われる元素はのグループです。前回に比較して計数汚染度はNAS級から等級に変化はないものの、やや高い値でした。フィルタ表面の異物観察で表面が茶褐色で金属片、鉄錆、砂等が観察されたことから、汚染度が高い要因は、摩耗とスラッジ、そして外部混入異物の影響と思われます。分析結果計数汚染度はやや高い値でした。計数汚染度計数汚染度はNAS級と当社推奨の管理限界値のNAS級にあるものの、やや高い値でした。重量汚染度はmg/mlでした。機器の潤滑状態フェログラフィーの結果、繰返し応力を受けて発生する疲労摩耗粒子、局部的に高圧・高温となる場合に発生するフリクションポリマが比較的多く観察されました。SOAPSOAPの結果、摩耗により発生する鉄、銅、油の添加剤成分であるリンが検出されました。D－SOAPD－SOAPの結果、摩耗により発生する鉄、銅が検出されました。フェログラフィー異常摩耗の早期発見パラメータであるフェログラフィーのIs値がの乗とやや高く、摩耗粒子の形態観察の結果、繰返し応力を受けて発生する疲労摩耗粒子、局部的に高圧・高温となる場合に発生するフリクションポリマが比較的多く観察されました。
報告№109-09514 報告№109-09514 | 分析№109-003219 分析№109-003219 | 109-003219 | ・摩耗状態油中金属分析の結果、潤滑油中からは鉄、亜鉛が検出されました。検出されたのは、粒子の観察結果から局部的な油膜切れにより発生するシビア粒子と局部的に高圧・高温となる場合に発生するフリクションポリマであり、軸受摺動面で発生している摩耗形態は凝着摩耗であることが分かりました。観察された摩耗粒子の材質と形態を、SEM・XMAで詳細に観察した結果、鉄、クロムを含む粒子と亜鉛、マグネシウムを含む粒子が観察されたことから、摩耗粒子の発生箇所は、クロムメッキなどを施した鉄系材料を使用した箇所亜鉛を使用した箇所の摩耗などであると推定されます。但し、異常摩耗の早期発見パラメータであるフェログラフィーのIs値がの乗と良好の範囲にあり、且つ、良好な摩耗状態で発生する比較的小さな摩耗粒子が支配的であったことから、潤滑状態は正常と判断します。・汚染度汚染粒子数はNAS級以上と当社推奨の管理限界値を超えていました。フィルタ表面の異物観察で鉄錆等やスラッジ等が観察されたことから、汚染度が高い要因は、摩耗とスラッジによるものと思われます。・粘度、全酸価、酸化安定度、有機物・有機化合物の各データは良好でした。潤滑油および軸受は継続使用可能な状態にあると判断できますが、以下の対策が必要と判断します。亜鉛を含む材料を使用した箇所を調査するとともに、濾過を推奨します。特性低下特性低下に係るパラメータの分析結果は良好と判断します。粘度粘度はmm/sと新油値mm/sに対する粘度変化率は+.％で、当社推奨の管理限界値である±％以内にあり、良好と判断します。全酸価添加タービン油については、当社では管理限界値を設定しておらず、新油分析値との比較及び他の分析項目の結果より全酸価の状態判断を行います。その結果、全酸価はと新油値.mgKOH/gに比較して若干高くなっていますが、IRチャートに示すように劣化の兆候として現れるカルボン酸などの有機物・有機化合物の発生が確認されていないことから、異常のない値と判断します。酸化安定度酸化安定度はminであり、当社推奨の管理限界値のmin以上であることから、良好と判断します。有機物・有機化合物有機物・有機化合物は、IRチャートによる新油分析値との比較の結果、cm-付近に劣化の兆候を示すカルボン酸の吸収が確認されていないことから、良好と判断します。汚染粒子数は当社推奨の管理限界値を超えていました。水分はであり、当社推奨の管理限界値の以下であることから、良好と判断します。汚染粒子数はNAS級以上であり、当社推奨の管理限界値のNAS級を超えていました。汚染度物重量はmg/mlであり、当社推奨の管理限界値のmg/ml以内であることから、良好と判断します。摩耗フェログラフィーによる摩耗粒子の観察の結果、局部的に高圧・高温となる場合に発生するフリクションポリマが比較的多く観察されました。異常摩耗の早期発見パラメータであるフェログラフィーのIs値がの乗と当社基準値と比較して良好の範囲にあるものの、摩耗粒子の形態観察の結果、局部的に高圧・高温となる場合に発生するフリクションポリマが比較的多く観察されました。電子顕微鏡写真・X線マイクロアナライザー摩耗粒子診断で観察された粒子を電子顕微鏡写真・X線マイクロアナライザーで詳細に観察した結果、鉄、亜鉛を含む粒子が観察されました。金属濃度SOAP法により金属濃度を測定した結果、外部から混入したと思われるケイ素が僅かに検出されましたが、良好と判断します。金属濃度酸溶解法により金属濃度を測定した結果、鉄、外部から混入したと思われる亜鉛が検出されました。
報告№109-09249 報告№111-00550 | 分析№109-001747 分析№111-002561 | 111-002561 | 潤滑油および対象設備は継続使用可能な状態であると判断します。但し、今後も摩耗の進行を傾向監視するため、以下の対策を推奨します。定期的な分析切削摩耗の進行を監視するため、定期的に分析を実施し、摩耗の進行状況を確認することを推奨します。フェログラフィー異常摩耗の早期発見パラメータとして摩耗粒子を定量化して評価するフェログラフィーのIs値は、潤滑状態が厳しいの乗でした。摩耗粒子の形態で比較的多く観察された粒子は、潤滑状態が正常な場合に発生する摩耗粒子異物の噛み込みにより発生する切削粒子局部的に高圧・高温となる場合に発生するフリクションポリマでした。これらの摩耗粒子が観察された場合、潤滑部で発生している摩耗形態は、正常なマイルド摩耗異物による切削摩耗であり、そして局部的ではあるものの高圧・高温の箇所が発生していることも分かります。切削摩耗は、他の摩耗形態に比較して摩耗進行速度が速く注意が必要で、定期的なトライボ診断による状態監視が必要と考えます。切削摩耗の原因となる混入異物が残留している場合、この異物により切削摩耗が継続して発生する可能性があります。フリクションポリマは、潤滑油が摺動面に押し込められ高圧状態になると同時に、圧縮熱により高温状態になった結果、基油自身が重合反応を起こし生成することが知られています。そのため、高圧高温状態の解消がなされなければ、潤滑油の劣化が進行し、粘度上昇に因る潤滑異常に進展する場合があります。Iカップリング発光分光分析供試の潤滑油を分析した結果、検出された金属元素は、油中金属元素の結果表に示すように、鉄、ニッケル、錫、リン、亜鉛、カルシウム、アルミニウム、ナトリウムでした。検出されたこれらの金属元素から発生箇所を推定すると鉄、ニッケル、錫・エンジン部品リン、亜鉛、カルシウム・オイル添加剤アルミニウム、ナトリウム・外部混入異物であると思われます。このうち、機械部品が摩耗したと思われる元素はのグループです。汚染粒子数はNAS級以上と汚染されていました。フィルタ表面の異物観察で金属片、鉄錆、砂、すす等が観察されたことから、汚染度が高い要因は、摩耗、エンジンオイルの反応生成物、そして外部混入異物の影響と思われます。本試料油のエンジン油は、添加剤の影響で新油でも酸化安定度が低く、酸化安定度による管理には適していない油種です。そのため、タービン油と同等の精度を得るには、粘度、全塩基価、有機物・有機化合物などの分析を実施し、これらのデータから総合的に判断することが必要です。粘度、全塩基価、酸化安定度、有機物・有機化合物の各データは良好でした。分析結果特性低下特性低下に係るパラメータの分析結果は良好と判断します。粘度粘度は.mm/sと新油値mm/sに対する粘度変化率は+％で、当社推奨の管理限界値である±％以内にあり、良好と判断します。全塩基価全塩基価はmgKOH/gと当社推奨の管理限界値であるmgKOH/g以上にあり、良好と判断します。酸化安定度酸化安定度はminであり、当社推奨の管理限界値のmin以上であることから良好と判断します。有機物・有機化合物有機物・有機化合物は、IRチャートによる新油分析値との比較の結果、cm-付近に劣化の兆候を示すカルボン酸の吸収が確認されていないことから、良好と判断します。色相はL.であり、新油値のLに比較して高い値でした。汚染に係るパラメータの分析結果は、水分は良好でした。水分は.ppmであり、当社推奨の管理限界値の以下であることから良好と判断します。汚染粒子数はNAS級以上でした。汚染度物重量はmg/mlでした。摩耗フェログラフィーによる摩耗粒子の観察の結果、潤滑状態が正常な場合に発生する摩耗粒子、異物の噛み込みにより発生する切削粒子、局部的に高圧・高温となる場合に発生するフリクションポリマが比較的多く観察されました。異常摩耗の早期発見パラメータであるフェログラフィーのIs値がの乗と高く、摩耗粒子の形態観察の結果、潤滑状態が正常な場合に発生する摩耗粒子、異物の噛み込みにより発生する切削粒子、局部的に高圧・高温となる場合に発生するフリクションポリマが比較的多く観察されました。金属濃度SOAP法により金属濃度を測定した結果、潤滑箇所で発生する金属接触によって検出される鉄がppm、ニッケルがppm、油の添加剤成分であるリンが、亜鉛が、カルシウムがppm、外部から混入したと思われるナトリウムが検出されました。金属濃度酸溶解法により金属濃度を測定した結果、潤滑箇所で発生する金属接触によって検出される鉄がppm、錫が、油の添加剤成分であるリンが、亜鉛が、カルシウムがppm、外部から混入したと思われるアルミニウムが、ナトリウムが検出されました。
報告№109-09136 報告№112-00368 | 分析№109-001160 分析№112-001540 | 112-001540_date130129 | グリースは、継続使用可能な状態にあると判断します。新グリースとの比較による評価グリースの物理的性状を示すちょう度、滴点、酸価のデータは新グリースデータを基準として評価しています。今回はグリース名が不明であったため判断できませんでしたが、今後評価する場合は、使用している新グリースを同時に分析することをご検討下さい。はフェログラフィーおよびSOAP-Tの結果から総合的に判断した結果、正常な状態にあると考えられます。フェログラフィー【定性分析：摩耗粒子および摩耗形態観察】分析結果から比較的多く観察された粒子は、以下の通りでした。正常な摩耗粒子・潤滑状態が正常なマイルド摩耗により発生。Iカップリング発光分光分析【SOAP-T】検出された金属元素から発生箇所を推定すると、以下の通りでした。鉄、アンチモン・軸受等リン、亜鉛、カルシウム、バリウム、ナトリウム、アンチモン・添加剤、増ちょう剤、外部混入異物アンチモンが比較的高い値でした。転がり軸受の保持器などの摩耗やグリースの添加剤成分と推定されます。グリースの物理的性状新グリースとの比較による評価が必要です。ちょう度ちょう度はでした。グリース名が不明なため判定することが出来ませんでした。滴点滴点はでした。グリース名が不明なため判定することが出来ませんでした。酸価はmgKOH/gでした。IRで油劣化の兆候を示すカルボン酸の吸収が確認されていないことから、良好と判断します。水分グリースの水分濃度は一般的に.～％が適正であり、本試料の水分はppmであることから、良好の範囲にあると判断します。IRIRチャートの結果、油劣化の兆候を示すカルボン酸の吸収が確認されていないことから、良好と判断します。
報告№106-0479 | 分析№106-02767 | 106-02767 | 濾過前の試料油を分析した結果、計数汚染度が前回NAS級から、今回NAS級に約年でランク上昇しました。摩耗粒子形態観察およびフィルタ写真の結果、鉄錆、砂が観察されていること、および、D－SOAPの結果で軸受メタルの主成分である錫が検出されたことから、汚染度が上昇した要因は、軸受メタルの摩耗および外部から混入したと思われる異物によるものと考えられました。この摩耗は、軸受交換直後に発生する初期のなじみ過程における摩耗、或いは、停止時のすべり速度の遅い領域で発生する摩耗などによるものと思われます。これらの障害発生に対する弊害を勘案の上、ヶ月以内に再度分析を実施し、摩耗の進行状況を確認されることを推奨します。
報告№107-6000 報告№107-6502 | 分析№107-00010 分析№107-00054 | 107-00054 | 精点Aを実施した結果、全てのデータが良好であることから、この油は継続使用可能であり、潤滑状態も正常と判断します。尚、RBOTがminと前回のminに比較してmin上昇しています。RBOTの試験規格では、繰り返し許容差を下式により規定しています。許容差＝×回の測定値の平均この式より、今回の分析値ではminが繰り返し許容差です。したがって、今回のRBOT値の上昇はバラツキの範囲にあり、変化がなかったものと判断します。
報告№109-09136 報告№114-00242 | 分析№109-001160 分析№114-000821 | 114-000821 | 分析の結果、、汚染状態は共に良好な範囲にあることから、継続使用可能と判断します。水分は、前回に比較してppmからppmに増加しているものの、当社推奨の管理限界値以下であり、良好です。計数汚染度は、前回に比較してNAS級から等級に変化はなく、良好です。粘度、水分、全酸価、RBOTの各データは、前回同様に良好です。尚、RBOTは、新油値に比較して減少しているものの、更油日の情報がないことから、油余寿命は計算できませんでした。但し、前回に比較してRBOTの減少はminと僅かであることから、この油は継続使用可能な状態にあると判断できます。
報告№106-4500 報告№106-4500 | 分析№106-00055 分析№106-00055 | 106-00055 | 精点Aを実施した結果、異常摩耗の早期発見パラメータであるフェログラフィーのIs値が-と良好の範囲にあるものの、フレッティングにより発生したμm未満の赤錆が多く観察されました。フレッティングは、鉄系材料が接合されたり、勘合されていたりする部分から発生します。フレッティングによる赤錆が少量発生しても直ちに異常ではありませんが、起動停止が頻繁にあるような場合には、軟らかい軸受表面に、硬いフレッティング粒子が埋め込まれそれが原因で、起動時のトルク増大による起動開度の増加にもなる事があります。巡視の際には、起動開度の増大や、主機の発停時の軸受温度の跳ね上がり等の変化に注意して下さい。また、埋め込まれたこれらの粒子による摩耗の進行もありますので、ヶ月後に精点Bを実施し、汚染状況及び摩耗の進行状況を確認されることを推奨します。一方、SOAPで銅がppm検出されていました。この原因は以下の点が考えられます。油の添加剤成分である亜鉛系添加剤とオイルリングが反応して溶出する。オイルリングが摩耗する。及びの現象が同時に起こる。今回の銅の検出は分析の結果からの可能性が高いと推定されます。銅の溶出は、オイルリングと添加剤成分との反応で発生しますが、油中の銅濃度が以上になった場合、別添資料鉱油の酸化に対する金属触媒の影響に示すとおり油の劣化速度が加速しますので、銅濃度は以下で管理されることを推奨します。銅分が増加傾向を示すような場合、油種の変更が必要です。これらのことは、異常摩耗の早期発見パラメータであるフェログラフィーのIs値が-と良好の範囲にあるものの、摩耗粒子形態観察の結果、フレッティングにより発生したμm未満の赤錆が多く観察されたことSOAPの結果、銅が検出されたことD－SOAPの結果、鉄、メタルの主成分である錫が検出されたこと以上のことから判断しました。
|  | 113-000629 | 対象設備は継続使用可能な状態にあると判断します。但し、粘度が上昇し、水分濃度が若干高いため、以下の対策を推奨します。継続分析粘度は、一端上昇し始めると劇的に上昇することもあるため、今後は比較的短い周期で傾向監視を実施することが大切です。継続的な分析を推奨します。更油或いは部分更油による水分濃度の調整水分の影響により金属表面で腐食摩耗が発生し、発生した鉄錆等の粒子が潤滑部に噛み込み摩耗が進行することがありますので、更油或いは部分更油などにより相対的に水分濃度を低くするなどの方法を推奨します。はフェログラフィーおよびSOAPの結果から総合的に判断した結果、正常な状態にあると考えられます。フェログラフィー【定量分析：Is値】Is値は異常摩耗の早期発見パラメータのつで、摩耗程度を定量化するために用います。前回に比較してIs値はの乗からマイナス乗に低下し、低い値でした。フェログラフィー【定性分析：摩耗粒子および摩耗形態観察】分析結果から観察された代表的な粒子は、以下の通りでした。正常な摩耗粒子・潤滑状態が正常なマイルド摩耗により発生。Iカップリング発光分光分析【SOAP】油中金属分析の結果、潤滑油中から以下の元素が検出されました。鉄、鉛、ニッケル、錫・エンジン部品リン、亜鉛、カルシウム、マグネシウム、ホウ素・オイル添加剤アルミニウム、ナトリウム・外部混入異物前回同様に塩基価は良好でした。粘度粘度は、.mm/sと新油値のmm/sに比較して粘度変化率が+％となっており、当社推奨の管理限界値である±％を超えていました。直ちにエンジン効率に影響が出るわけではありませんが、今後のトレンドを注視しておく必要があります。粘度の上昇要因は、別紙エンジンオイルの粘度上昇メカニズムをご覧ください。水分はppmと当社推奨の管理限界値を超えていました。今後、水分の影響でエンジン内部に錆が発生し、その影響摩耗が発生する懸念があります。
報告№106-0227 報告№106-0353 | 分析№106-01279 分析№106-01907 | 106-01907_20061221修正 | トライボ診断の結果、摩耗粒子形態観察で転がり軸受の寿命の指標となるフレーキングの発生は確認されておらず、本軸受は継続使用可能な状態にあると判断します。但し、摩耗粒子形態観察でμmサイズのやや大型の摩耗粒子、赤錆が観察されており、今後更に摩耗が進行し、フレーキングに進展することが懸念されたため、稼働時間が今回の採油から時間程度経過した時点で再度分析を実施し、フレーキングの発生状況を確認することを推奨します。一方、SOAP／D-SOAPの結果、海水に含まれるマグネシウム、ナトリウム、そしてベアリングの成分であるクロムが検出されています。フェログラフィーで赤錆が多く観察されたことから、海水が混入し、その影響で腐食している可能性が高いと考えられます。早めのグリース交換が必要です。尚、報告書の管理表中に示しているSOAP／D-SOAPは、グリース潤滑の場合、摩耗粒子が均一に分散していないため、測定値が大きく変動することがありますので参考値としてお考え下さい。
報告№109-09136 報告№113-00353 | 分析№109-001160 分析№113-001388 | 113-001388 | 潤滑油は継続使用可能な状態にあると判断します。粘度、全酸価、IR、RBOTの各データは良好でした。水分は良好でした。
報告№107-4530 報告№107-0342 | 分析№107-01164 分析№107-01801 | 107-01801 | 濾過前の試料油を分析した結果、摩耗粒子形態観察で金属接触が厳しい場合に発生するシビア粒子が多く観察されました。計数汚染度が前回NAS級から、今回NAS級に約ヶ月でランク増加しました。）軸受の摩耗軸受摺動部や鉄系材料同士が接触し摩耗する箇所、例えばラビリンス、軸受支持部、油用ポンプ内部などで局部的に厳しい金属接触が発生している可能性があります。今後、更に摩耗が進行することが懸念されます。）汚染度の増加摩耗粒子の形態観察およびフィルタ写真で、鉄錆、砂等が観察されたため、汚染度が増加した要因は、摩耗粒子および外部から混入したと思われる異物の影響と考えられました。これらの障害発生に対する弊害を勘案の上、ヶ月以内に再度分析を実施し、汚染度及び摩耗の進行状況を確認することを推奨します。
報告№108-5071 報告№110-00287 | 分析№108-02721 分析№110-001116 | 110-001116 | 潤滑油は継続続使用可能な状態にあるものの、今後は障害予防を目的に以下の対策を推奨します。追加分析消泡性能が低下した場合、ギヤ歯面での油膜形成に影響が出て摩耗の発生が進展することがあります。今後は消泡性能低下の影響により摩耗が進展する可能性がありますので、フェログラフィーおよびSOAPを追加することを推奨します。分析周期の短縮今後、全酸価の上昇が予測されますので、同様に分析周期を短縮して傾向監視を強化することを併せて推奨します。分析結果全酸価が上昇していました。泡立ち試験の結果、消泡性能が低下していることが確認されました。粘度粘度はmm/sと新油値mm/sに比較して、粘度変化率は+.％で、当社推奨の管理限界値である±％以内にあり、良好と判断します。泡立ち試験泡立ち試験は-と新油に比較して高い値でした。水分は.ppmと当社推奨の管理限界値の以下であり、良好と判断します。全酸価全酸価は.mgKOH/gと新油値.mgKOH/gに比較して高いものの、IRの結果で油劣化の兆候を示すカルボン酸の吸収が確認されていないことから、良好と判断します。
報告№109-09136 報告№111-00105 | 分析№109-001160 分析№111-000559 | 111-000559_date110617 | ギヤカップリングの損傷原因を確認する。グリースは、グリースのいわゆる硬さと全酸価が劣化の度合いを知るパラメータとなっている。グリースの硬さはちょう度と呼ばれ、適正な硬さを有していることが必要であり、ちょう度が低下するとグリースは硬くなり、これとは逆にちょう度が上昇するとグリースは柔らかくなったことを表している。また、全酸価は、値が大きくなると酸化劣化していることになり、劣化を知る目安になっている。本試料の分析結果では、ちょう度が低下していたことからグリース中の油分が減少し、新グリースに比べて流動性が低下し硬くなっていたことがわかり、また、全酸価の上昇も確認されたことから、劣化も進んでいたことがわかりました。グリース中の摩耗粒子は、摺動部の金属接触が厳しく、且つ、摩擦部の温度が高温になった場合に発生する黒色スラッジが多く観察されました。このような結果から、ギヤカップリングが損傷した原因は、ギヤカップリング部で発生した振動により、摺動部で摩擦・摩耗が発生し、その摩擦熱によりグリースの酸化劣化が進行しグリースが硬化したことにより、油膜切れを発生し摺動部の摩耗を増大させ、損傷に至ったと推定されました。供試グリースが、提供された種類のグリースと一致するか確認をする供試グリースのIRスペクトルは、新グリース試料と一致する点がほとんどなく、供試グリースは、提供された新グリースのいずれかであることを特定することはできませんでした。グリース採取方法と潤滑状態の判断についてギヤ歯面から採取されたグリースは、流動性が低いことから潤滑部で発生したすべての摩耗粒子がサンプル中に入っていないことがあり定量評価は困難です。そのため潤滑状態の判断は、摩擦面の状態をよく反映している摩耗粒子の形態によって判断します。Iカップリング発光分光分析供試のグリースを分析した結果、検出された金属元素は、SOAPの結果表に示すように、鉄、鉛、銅、クロム、アンチモン、錫、リン、亜鉛、カルシウム、アルミニウム、ケイ素、ナトリウム、マグネシウムが検出されました。これらの検出された金属元素から発生箇所を推定すると鉄、鉛、銅、クロム、アンチモン、錫・ギヤリン、亜鉛・グリース添加剤カルシウム、アルミニウム、ケイ素、ナトリウム、マグネシウム・増ちょう剤であると思われます。このうち、機械部品が摩耗したと思われる元素はのグループです。フェログラフィー摩耗粒子の形態で比較的多く観察された粒子は、金属接触が厳しく、且つ、摩擦熱が高い場合に発生する黒錆、外部から混入したと思われる鉄錆等でした。このような摩耗粒子が観察された場合には、やや厳しい摩耗形態の凝着摩耗が発生していることが分かります。グリースのちょう度ちょう度は<でした。ご提供いただいた新グリースのちょう度は、モービルグリースが、エピノックAリン－がで、試料に比較して低い値であり、硬化していると思われます。滴点滴点はでした。ご提供いただいた新グリースの滴点は、モービルグリースが>、エピノックAリン－がで、試料に比較して低い値でした。全酸価全酸価は.mgKOH/gでした。ご提供いただいた新グリースの全酸価は、モービルグリースがmgKOH/g、エピノックAリン－が.mgKOH/gで、試料に比較して高い値でした。IRIRで新グリース試料と比較した結果、油劣化の兆候を示すカルボン酸の吸収は確認されませんでした。但し、使用グリースはこの試料とはピークが一致しなかったことから、この試料以外のグリースであると思われます。
報告№103-8101 報告№103-8101 | 分析№103-02178 分析№103-02178 | 103-02178 | 障害経緯月日、調速機パワーユニット修理作業後に有水試験実施。分経過した時点でDW動作。油槽内点検を実施した結果、油中に金属粉確認。軸受の分解点検の結果、摺動面に損傷箇所を確認。分析目的本試験は、軸受が損傷した原因を潤滑油の分析結果から検討することを目的としました。検討結果分析結果を検討した結果、非常に短時間で損傷に至ったものと考えられ、有水試験開始時に油膜切れによるメタルコンタクトが発生していたものと推定されました。このことは以下の分析結果から推定しました。今回損傷が発生したのが、有水試験開始後分後で、更にO並列後分後と短時間であったことD-SOAPの結果で検出された元素が、錫、アンチモン、銅のメタル成分のみで鉄が検出されなかったこと摩耗粒子の形態観察の結果、ホワイトメタルの球状粒子が支配的であったことしたがって、有水試験開始時に油膜が形成されにくい状況が発生していたと考えられます。有水試験開始時の油温が程度の低い温度であったとの情報を受けて、油膜の状態を、流体潤滑理論を用いて検討しました。その結果、良好な潤滑状態である流体潤滑となる状況に比較して、桁厳しい状況になることが分かりました。これは、オイルホワール現象が発生する領域で、この現象は、粘度が高い状態で運転を開始すると旋回振動が発生し、その振動の影響で油膜切れが発生することが知られています。今回は、この現象が発生していた可能性があります。尚、有水試験開始時の油温が低い場合は、十分にメタルヒートランを行うことを推奨します。
報告№109-09042 報告№109-09272 | 分析№109-000475 分析№109-002007 | 109-002007 | 分析の結果、前回同様に転がり軸受の寿命の指標となるフレーキングで発生する摩耗粒子が観察されていないことから、本軸受は継続使用可能な状態にあると判断します。計数汚染度は良好と判断します。計数汚染度は良好と判断します。計数汚染度はNAS級と当社推奨の管理限界値のNAS級以内にあり、良好と判断します。重量汚染度は.mg/mlとなっています。重量汚染度は.mg/mlとなっています。機器の潤滑状態機器の潤滑状態は正常と判断します。SOAPの結果、鉄および銅が検出されています。SOAPの結果、摩耗により発生する鉄、銅、油の添加剤成分であるリンが検出されています。D－SOAPの結果、鉄が検出されています。D－SOAPの結果、摩耗により発生する鉄、油の添加剤成分であるリンが検出されています。フェログラフィーの結果は良好です。異常摩耗の早期発見パラメータであるフェログラフィーのIs値がの乗と良好の範囲にあり、潤滑状態は正常と判断します。
報告№102-5002 報告№102-5002 | 分析№102-01564 分析№102-01564 | 102-01564 | 考察主軸受やクランク軸受のメタル主成分で錫や鉛が検出されていないことから、これらの各メタルの摩耗は進行していないと判断します。D－SOAPの鉄濃度が、前回の.ppmに対し今回ppmとppm減少しており、シリンダライナ及びピストンリングの摩耗は発生しているものの、摩耗粒子の発生量と減少量が平衡状態になっており、摩耗は安定している状態にあると判断します。D－SOAPの金属濃度の合計と重量汚染度の結果から、汚染物中の金属粒子の割合は、概ね％程度であることが確認されました。したがって、残りの％が金属粒子以外の、いわゆるすすスラッジと考えられます。更に、金属粒子のうち、摩耗により発生した鉄以外の元素は、金属粒子全体の.％を占めており、油中の汚染物の.％が鉄以外の成分であることがわかりました。鉄以外の汚染物、すなわちすすやスラッジの大半は、各部摺動面に噛み込み摩耗を進行させるため、予防措置として、精密な濾過機による濾過が重要になります。発錆予防のため、水分濃度を以下に改善されることを推奨します。粘度が推奨管理基準を超えていました。粘度は.mm/sと新油値mm/sに比較して、推奨管理基準を超えていました。これは、大量のスラッジの発生の影響の可能性があります。水分が推奨管理基準を超えていました。水分はと当社推奨の管理基準値を超えており、発錆予防のため、水分除去が必要と判断します。全酸価は良好です。全酸価はmgKOH/gと新油値mgKOH/gを超えているものの、良好の範囲にあると判断します。IRは良好です。IRは、IRチャートに示すように新油スペクトルに比較して変化はなく良好と判断します。計数汚染度は測定不能でした。計数汚染度は、測定時にセンサーに目詰まりが発生し、測定できませんでした。重量汚染度が非常に高く、濾過を推奨します。重量汚染度は.mg/mlと非常に高く、精密な濾過を実施されることを推奨します。機器の潤滑状態SOAPは良好です。SOAPの結果、シリンダやピストンリングの摩耗により発生したと思われる鉄が検出されました。一方、油の添加剤成分であるリンがppm、亜鉛がppm、カルシウムがppm検出されました。D－SOAPは良好です。D－SOAPの結果、シリンダやピストンリングの摩耗により発生したと思われる鉄がppm検出されました。一方、油の添加剤成分が析出して発生したリンがppm、亜鉛がppm、カルシウムが.ppm検出されました。特に、D－SOAPで検出されたカルシウムは、数十ミクロンの硬い粒状をしているため、軸受摺動面等に噛み込み摩耗を進行させますので、精密な濾過により除去されることを推奨します。フェログラフィーの結果、シリンダやピストンリングの摩耗により発生したと思われる鉄系粒子が見られました。フェログラフィーの結果、異常摩耗の早期発見パラメータであるIs値がの乗と前回同様に厳しい摩耗が始まる領域に到達していました。摩耗粒子の形態観察の結果、依然として、シビア粒子、ラビング粒子が見られることから、シリンダライナとピストンリングの摺動面の摩耗が継続していると考えられました。尚、主軸受、クランクメタルの摩耗が確認されていないことから、継続使用可能な状況にあるものの、厳しい摩耗が始まる領域に到達していることから、今後、メタルの摩耗に進展することが懸念されるため、継続して分析を実施し、摩耗の進行状況を確認されることを推奨します。次回分析時期を検討するため、油系統図をご提供下さい。
報告№109-09136 報告№111-00301 | 分析№109-001160 分析№111-001424 | 111-001424 | 本試料油は、汚染や摩耗に関するデータが異常として出やすい廃油口から採油されたにもかかわらず、潤滑油および軸受は継続使用可能な状態にあると判断します。なお、軽微であるものの凝着摩耗の発生が確認されていますので、念のため、以下の対策を推奨します。定期的な分析凝着摩耗の進行を監視するため、定期的に分析を実施し、摩耗の進行状況を確認することを推奨します。最適な採油方法本試料油は、機器停止中に廃油口から採油されているにもかかわらず汚染度を示すデータは良好でしたが、今後の採油は、極力運転中もしくは停止直後の油槽中層部から実施されることを推奨します。フェログラフィー異常摩耗の早期発見パラメータとして摩耗粒子を定量化して評価するフェログラフィーのIs値は、潤滑状態が正常なの乗でした。摩耗粒子の形態で比較的多く観察された粒子は、潤滑状態が正常な場合に発生する摩耗粒子、金属潤滑部が局部的に油膜切れを起して発生するシビア粒子でした。これらの摩耗粒子が観察された場合、潤滑部で発生している摩耗形態は、正常なマイルド摩耗と潤滑状態がやや厳しい凝着摩耗であることが分かります。電子顕微鏡・X線マイクロアナリシス観察された粒子をSEM・XMAで詳細に分析した結果、粒子には鉄、マンガンが比較的多く含まれており、成分割合から粒子は主に主軸等から発生していると推定できます。Iカップリング発光分光分析供試のタービン油を分析した結果、検出された金属元素は、SOAPの結果表に示すように、鉄、錫、亜鉛、カルシウム、ケイ素、ナトリウムが検出されました。これらの検出された金属元素から発生箇所を推定すると鉄、錫・軸受等亜鉛、カルシウム、ケイ素、ナトリウム・外部混入異物であると思われます。計数汚染度、重量汚染度は共に良好でした。粘度、水分、全酸価、IRの各データは良好でした。
報告№102-4041 | 分析№102-01985 | 102-01985 | 分析の結果、ころ軸受内部でアブレッシブ摩耗が発生しています。アブレッシブ摩耗は、異物の影響でころがり軸受の寿命が分の程度に低下することが知られています。それは、フェログラフィーを除く項目が良好であったものの、摩耗粒子の形態観察の結果から、異物の噛み込みにより発生した切削粒子、外部から混入した砂、鉄錆等が観察されたことから判断しました。軸受の延命化には、油槽内の汚染物を除去する精密な濾過が必要です。尚、を示す粘度、水分、全酸価、IRの各データが良好であることから、この油は継続使用可能と判断します。
報告№109-09136 報告№111-00553 | 分析№109-001160 分析№111-002601 | 111-002601_date111227 | 軸受は継続使用可能な状態にあると判断します。但し、今後も摩耗の進行を傾向監視するため、以下の対策を推奨します。フレッティング摩耗フレッティング摩耗の進行を監視するため、定期的な分析を実施し、摩耗の進行状況を確認することを推奨します。亜鉛を使用した箇所の確認前回に比較してSOAPで亜鉛が増加していることから、亜鉛メッキ等を使用した箇所がないか確認することを推奨します。フェログラフィー異常摩耗の早期発見パラメータとして摩耗粒子を定量化して評価するフェログラフィーのIs値は、前回のの乗から-に低下し、潤滑状態が安定していることを示していました。摩耗粒子の形態で比較的多く観察された粒子は、フレッティングにより発生する赤錆局部的に高圧・高温となる場合に発生するフリクションポリマでした。これらの摩耗粒子が観察された場合、潤滑部で発生している摩耗形態は、微振動によるフレッティング摩耗であり、そして局部的ではあるものの高圧・高温の箇所が発生していることも分かります。フレッティングは、・軸と内輪内面・軸受箱と外輪外面・軌道輪と転動体の箇所で発生する可能性があります。フレッティング粒子は酸化して硬いため、軸受軌道面に噛み込んだ場合はその傷が疲労剥離の起点となり、疲労摩耗へと進展することが想定されます。フリクションポリマは、潤滑油が軌道面に押し込められ高圧状態になると同時に、圧縮熱により高温状態になった結果、基油自身が重合反応を起こし生成することが知られています。そのため、高圧高温状態の解消がなされなければ、潤滑油の劣化が進行し、粘度上昇に因る潤滑異常に進展する場合があります。Iカップリング発光分光分析供試の潤滑油を分析した結果、検出された金属元素は、SOAPの結果表に示すように、鉄、銅、リン、亜鉛、カルシウム、アルミニウム、ケイ素、ナトリウムが検出されました。これらの検出された金属元素から発生箇所を推定すると鉄、銅、亜鉛・ギヤ・軸受等リン・オイル添加剤亜鉛、カルシウム、アルミニウム、ケイ素、ナトリウム・外部混入異物であると思われます。このうち、機械部品が摩耗したと思われる元素はのグループです。亜鉛は、使用油のダフニースーパーギヤには添加剤として含まれていません。亜鉛が検出された要因は、亜鉛メッキを使用した箇所があれば、この部分の溶出や摩耗、そして外部から混入した可能性が考えられます。亜鉛が検出されても直ちに異常ではないものの、亜鉛を使用した箇所を確認しておく必要があると思われます。前回に比較して計数汚染度はNAS級からNAS級にランク減少し、良好でした。分析結果は良好と判断します。計数汚染度計数汚染度はNAS級と当社推奨の管理限界値のNAS級以内にあり、良好と判断します。重量汚染度はmg/mlでした。機器の潤滑状態フェログラフィーの結果、フレッティングにより発生する赤錆、局部的に高圧・高温となる場合に発生するフリクションポリマが比較的多く観察されました。SOAPSOAPの結果、摩耗により発生する鉄、銅、油の添加剤成分であるリンが検出されました。D－SOAPD－SOAPの結果、摩耗により発生する鉄が検出されました。フェログラフィー異常摩耗の早期発見パラメータであるフェログラフィーのIs値が-と良好の範囲にあるものの、摩耗粒子の形態観察の結果、フレッティングにより発生する赤錆、局部的に高圧・高温となる場合に発生するフリクションポリマが比較的多く観察されました。
報告№102-0081 | 分析№102-00648,649 | 102-00649 | 本試験は、潤滑油中に水分が混入したことが確認されたため、分析結果から、油槽内の発錆状況の調査及び水分混入箇所を検討することを目的としました。分析の結果、水分、SOAP／D－SOAP、フェログラフィーを除く項目は良好でした。水分は、水車中間でppm、水車底部でppmと当社管理限界値を大きく超えており、早急に更油又は濾過により水分を除去されることを推奨します。一方、SOAPで鉄がppm、D－SOAPで鉄が.ppmと高い値を示していました。フェログラフィーの結果、Is値がの乗とやや高く、また、摩耗粒子形態観察の結果では、水分混入により腐食して発生した赤錆、外部から混入した異物、その異物の影響で発生する切削粒子が多く見られました。今後、急激に摩耗進行速度が上昇する場合があるため、水分除去と同時に濾過により錆、砂等の異物を除去されることを併せて推奨します。尚、水分混入箇所は、本分析結果から検討することは困難でした。検討材料として混入する可能性がある冷却水結露水等をご提供いただきまして、金属濃度の比較により調査する方法があります。
報告№109-09136 報告№111-00699 | 分析№109-001160 分析№111-003545 | 111-003545 | 潤滑油および軸受は継続使用可能な状態にあると判断します。今後は、本データを初期値として管理することを推奨します。、汚染状態、は良好でした。
報告№104-0228 | 分析№104-01757 | 104-01757 | 濾過前の試料油を分析した結果、摩耗粒子形態観察で、金属接触が厳しい場合に発生するシビア粒子、外部から混入した赤錆が多く観察されました。SOAPで、油の添加剤成分であるリンがppm、亜鉛がppm検出されました。）潤滑状態軸受摺動面では、厳しい金属接触が発生しています。今後、更に摩耗が進行することが懸念されました。）添加剤成分の検出FBKタービンに含まれていないリン、亜鉛が検出されていることから、油名が間違っているか、異種油が混入した可能性があります。これらの障害発生に対する弊害を勘案の上、ヶ月以内に再度分析を実施し、汚染状況及び摩耗の進行状況を確認されることを推奨します。又、油名が間違っているか、異種油が混入した可能性があり、診断に影響する可能性がありますので、再確認の上、状況をお知らせ下さい。
報告№102-4081 | 分析№102-03233 | 102-03233 | 分析の結果、ギヤ歯面、転がり軸受軌道面は良好な状態にあると判断します。このことは、計数汚染度がNAS級と清浄であり、SOAP／D-SOAPで摩耗により発生する鉄や銅が検出されず、異常摩耗の早期発見パラメータであるフェログラフィーのIs値がのマイナス乗と良好の範囲にあることから判断しました。尚、を示す粘度、水分、全酸価、IRの各データが良好であることから、この油は継続使用可能と判断します。
報告№109-09136 報告№110-00054 | 分析№109-001160 分析№110-000180 | 110-000180 | IRを除く項目は良好でした。IRの結果でIRチャートに示すように新油と異なるピークが確認されました。異種油の混入、或いは、油名が違う可能性があります。結論酸化劣化の進行は確認されなかったことから、潤滑油は継続使用可能な状態にあると判断しますが、以下の対策が必要です。異種油の混入、或いは、油名が違う可能性がありますので、再度ご確認下さい。
報告№109-09136 報告№113-00235 | 分析№109-001160 分析№113-000896 | 113-000896 | エンジン油を分析した結果、エンジン油は水分がやや高い事がわかりました。水分が高いと健全な油膜形成に影響がでたり、発錆の原因になることから、欄に示す対策を推奨します。対象設備分析の結果から、軸受は継続使用可能な状態にあると判断します。但し、今後も摩耗進行の有無を確認するためにも傾向監視を継続することが有効です。更油或いは部分更油による水分濃度の調整水分の影響により油膜形成に影響がでたり、金属表面で腐食摩耗が発生し、鉄錆等の粒子が潤滑部に噛み込み摩耗が進行することがありますので、更油或いは部分更油などにより相対的に水分濃度を低くするなどの方法を推奨します。定期的な分析今後懸念される凝着摩耗の進行を監視するため、定期的に分析を実施することを推奨します。はフェログラフィーおよびSOAP/D-SOAPの結果から総合的に判断した結果、継続使用は可能ですが、今後の機器の機能を確認するためにも傾向管理が有用と考えます。フェログラフィー【定量分析：Is値】Is値は異常摩耗の早期発見パラメータのつで、摩耗程度を定量化するために用います。今回のIs値はの乗と、やや高い値でした。フェログラフィー【定性分析：摩耗粒子および摩耗形態観察】分析結果から比較的多く観察された粒子は、以下の通りでした。正常な摩耗粒子・潤滑状態が正常なマイルド摩耗により発生。シビア粒子・潤滑状態がやや厳しい凝着摩耗により発生。金属潤滑部が局部的に油膜切れを起していると考えられます。観察された摩耗粒子の中でもシビア粒子は、将来的な摩耗の進行に繋がる可能性を示唆しているため、傾向監視が必要と思われます。シビア粒子は、凝着摩耗に分類されます。これらの摩耗粒子は、摺動面で凝着、破断を繰り返し、この過程で生じる移着粒子が成長して摩耗粒子となります。そのため、摺動面では局部的に油膜切れが発生していることを示しています。この状態が継続した場合、摩耗粒子のサイズは徐々に大型化していき、設備の損傷に至る場合がありますので、傾向監視が必要です。Iカップリング発光分光分析【SOAP／D-SOAP】検出された金属元素から発生箇所を推定すると、以下の通りでした。鉄、鉛、銅、アンチモン、ニッケル、錫・エンジン部品リン、亜鉛、カルシウム・添加剤アルミニウム、ナトリウム、マグネシウム、ホウ素、モリブデン・外部混入異物クランクメタルの摩耗SOAP/D-SOAPで鉛、銅、ニッケル、錫が検出されたことから、クランクメタル表面に摩耗が発生していると推定されます。ディーゼルエンジンのクランクメタルは積層構造になっており、クランクメタルの最表面はホワイトメタル層が存在し、その下にニッケル層、さらにその下には銅と鉛の合金であるケルメット層が存在します。ディーゼルエンジンのメタルは、設計上、油膜が正常に形成される流体潤滑が基本であることから、通常の使用においては摩耗しにくいと思われますが、メタルの潤滑部に流体潤滑になりにくい部分が発生するとメタル表面の軟質金属部が摩耗しメタル部のすぐ下のニッケル部まで摩耗し始め、ホワイトメタル層の主成分である錫や鉛、そしてメタルの第二層のニッケルやバックメタルの銅が検出されます。今後、摩耗が進行した場合、軸受が焼付を起こす可能性があるため、注意が必要です。計数汚染度計数汚染度はNAS級以上と、汚染されていました。重量汚染度はmg/mlと汚染されていました。粒度分布粒度分布は.～μmの範囲にあり、.μmにピークが確認されました。μm以下の粒子が多いことから、燃焼して発生したすす等であることが分かります。粘度、酸価、IR、塩基価の各データは良好でした。水分はppmと当社推奨の管理限界値を超えていました。今後、水分の影響でエンジン内部に錆が発生し、その影響で摩耗が発生する懸念があります。
報告№111-00372 報告№111-00372 | 分析№111-001676 分析№111-001677 | 111-001677 | 、汚染状態、は良好と判断します。尚、RBOTがminと新油値のminに比較してmin減少していました。このまま継続使用した場合、この減少傾向から限界値に到達するのは、別紙図RBOTの減少傾向に示すように年月と推定されました。残りの継続使用期間は、約年ヶ月であると予測されます。潤滑油および対象設備は継続使用可能な状態にあると判断します。≪状態監視とパラメータ≫分析の目的および各分析のパラメータは以下の通りです。特性低下目的：油の分析結果から、や劣化傾向ならびに添加剤の消耗程度、残存寿命などを確認する。粘度JISK全酸価JISK赤外線吸収スペクトルJISK酸化安定度試験JISK汚染目的：油の分析結果から、砂塵あるいは水・異種油などによるや、異物混入の有無を確認する。水分JISK計数汚染度JISB重量汚染度JISB光学顕微鏡観察摩耗目的：油中の摩耗粒子を分析する事により、回転・摺動部の潤滑状態、摩耗劣化の程度、余寿命などを解析する。摩耗診断電子顕微鏡観察JISKX線マイクロアナリシス油中金属濃度JISK≪分析結果≫特性低下粘度：良好粘度値mm/sの新油値mm/sに対する変化率は+％であり、当社推奨の管理限界値±％以内に留まっています。全酸価：良好全酸価は新油値のに比較し変化はないことから問題は無いと判断します。赤外線吸収スペクトル：良好酸化安定度試験：良好酸化安定度試験の結果、数値minは当社推奨の管理限界値min以上に留まっており、現時点での使用は可能と判断します。汚染水分：良好水分値ppmは当社推奨の管理限界値以内に留まっています。計数汚染度：良好計数汚染度はNAS級と当社推奨の管理限界値NAS級以内にあります。重量汚染度：良好重量汚染度は.mg/mlと当社推奨の管理限界値mg/ml以内にあります。光学顕微鏡観察：良好光学顕微鏡写真は捕捉された汚染物の量は少なく、スラッジは確認されませんでした。摩耗摩耗診断：良好摩耗診断の結果、異常摩耗の早期発見パラメータであるIs値がのマイナス乗と良好の範囲にあることから、潤滑状態は正常と判断します。電子顕微鏡観察・X線マイクロアナリシス：今回は実施していません。油中金属濃度：良好油中金属濃度の結果、鉄、外部から混入したと思われるカルシウム、バリウム、ナトリウムが検出されたものの、良好と判断します。
報告№109-09136 報告№112-00360 | 分析№109-001160 分析№112-001414 | 112-001414 | 軸受は継続使用可能な状態にあると判断します。但し、SOAPの銅濃度が高いことから、以下の対策を推奨します。油劣化の確認今後、別紙鉱油の酸化に対する金属触媒の影響に示すように銅濃度の増加に伴い酸化速度が速まる可能性があるため、今回の分析から短期間のうちに再分析を実施し、油劣化の進行状況を確認することを推奨します。はフェログラフィーおよびSOAP／D-SOAPの結果から総合的に判断した結果、やや厳しい状態にあると考えられます。フェログラフィー【定量分析：Is値】Is値は異常摩耗の早期発見パラメータのつで、摩耗粒子を定量化するために用います。前回に比較してIs値はのマイナス乗から変化はなく、低い値でした。フェログラフィー【定性分析：摩耗粒子および摩耗形態観察】分析結果から比較的多く観察された粒子は、以下の通りでした。正常な摩耗粒子・潤滑状態が正常なマイルド摩耗により発生。Iカップリング発光分光分析【SOAP／D-SOAP】検出された金属元素から発生箇所を推定すると、以下の通りでした。銅、ニッケル・軸受等リン、亜鉛・添加剤カルシウム、ナトリウム、ホウ素・外部混入異物銅の溶出前回に比較してSOAPの銅がからppmに増加していることから、銅を使用した箇所の溶出が進行していると考えられます。銅の溶出箇所は、貴社ご提供の図面からデフレクターとバッフル、或いは流体継ぎ手のスクイ管、潤滑油冷却器の冷却管などが推定されます。これらの部品が選択的に溶出しているものと思われます。これらの部品の中でもデフレクターとバッフルは、オイルシールの役目を果たしていることから、溶出が継続した場合、シャフトとのギャップが増大し、油漏れの原因になると思われます。さらには油面低下により潤滑不良が発生することが懸念されるため、巡視の際には、油漏れと油面の低下に注意を払う必要があります。銅の溶出は、潤滑油に使用されている亜鉛系添加剤と銅の反応により溶出することが知られています。銅濃度の増加は、別紙鉱油の酸化に対する金属触媒の影響に示すように濃度の増加とともに酸化速度が加速しますので、注意が必要です。前回に比較して計数汚染度はNAS級から等級に変化はなく、良好でした。分析結果は良好と判断します。計数汚染度計数汚染度はNAS級と当社推奨の管理限界値のNAS級以下にあり、良好と判断します。重量汚染度は.mg/mlと当社推奨の管理限界値のmg/ml以下にあり、良好と判断します。前回同様にSOAPの銅が高い値でした。SOAPSOAPの結果、油の添加剤成分であるリン、亜鉛が検出されました。一方、銅が検出されました。銅を使用した部分の溶出が進行していると考えられます。この溶出は検出された亜鉛系添加剤の成分と銅が反応し、溶出することが知られています。別紙鉱油の酸化に対する金属触媒の影響に示すように銅濃度が増加すると酸化速度が速まります。D-SOAPD-SOAPの結果、摩耗により発生する鉄および錫が検出されていないことから、良好と判断します。フェログラフィー異常摩耗の早期発見パラメータであるフェログラフィーのIs値がのマイナス乗と良好の範囲にあることから、摩耗状態は正常と判断します。
報告№109-09094 報告№111-00372 | 分析№109-000870 分析№111-001715 | 111-001715 | は良好と判断します。尚、RBOTは新油と同じ値であり減少傾向は確認されませんでした。このことから、更油から今回採油までのヶ月間で酸化防止剤の消耗は確認されていないことから、使用条件が同様であれば定検周期のヶ月は使用できる可能性が高いと判断します。潤滑油は継続使用可能な状態にあると判断します。≪状態監視とパラメータ≫分析の目的および各分析のパラメータは以下の通りです。特性低下目的：油の分析結果から、や劣化傾向ならびに添加剤の消耗程度、残存寿命などを確認する。粘度JISK全酸価JISK赤外線吸収スペクトルJISK酸化安定度試験JISK汚染目的：油の分析結果から、砂塵あるいは水・異種油などによるや、異物混入の有無を確認する。水分JISK計数汚染度JISB重量汚染度JISB光学顕微鏡観察摩耗目的：油中の摩耗粒子を分析する事により、回転・摺動部の潤滑状態、摩耗劣化の程度、余寿命などを解析する。摩耗診断電子顕微鏡観察JISKX線マイクロアナリシス油中金属濃度JISK≪分析結果≫特性低下粘度：良好粘度値mm/sの新油値mm/sに対する変化率は+.％であり、当社推奨の管理限界値±％以内に留まっています。全酸価：良好全酸価.mgKOH/gは新油値の.mgKOH/g以内にあることから問題は無いと判断します。赤外線吸収スペクトル：良好酸化安定度試験：良好酸化安定度試験の結果、数値minは当社推奨の管理限界値min以上に留まっており、現時点での使用は可能と判断します。汚染水分：良好水分値は当社推奨の管理限界値以内に留まっています。計数汚染度：今回は実施していません。重量汚染度：今回は実施していません。光学顕微鏡観察：今回は実施していません。摩耗摩耗診断電子顕微鏡観察・X線マイクロアナリシス：今回は実施していません。油中金属濃度：今回は実施していません。
報告№107-4557 報告№107-4557 | 分析№107-02935 分析№107-02935 | 107-02935 | 廃止措置工事期間中であるが、運転状態にある機器においては保全計画を策定している。この中で当該機器については設備の状態監視保全の適用を行っている。油診断により精度の高い状態監視活動を行う。今回の採油は、注油口から機器停止中に実施しているため、油中粒子が均一に分散している油循環中に比較し沈降の影響を受け、分析データが低濃度に出る可能性があると思われます。今回の分析は以上のことを踏まえて結果を検討しました。分析の結果、計数汚染度がNAS級以上と当社推奨の管理限界値を超えていました。SOAP／D－SOAPで鉄および錫が検出され、異常摩耗の早期発見パラメータであるフェログラフィーのIs値がの乗と高い値を示していました。今回の採油が、油循環中の採油に比較して、データが低目に出る可能性がある条件で実施されているにもかかわらず、各分析データが高い値を示していました。フィルタ写真の結果、金属片、鉄錆等の異物が多く観察され、摩耗粒子の形態観察で、異物の噛み込みにより発生する切削粒子が多く観察されたことから、摺動面で発生している摩耗形態は、異物の噛み込みよる切削摩耗であると考えられます。この切削摩耗は異物が混入していない状態に比較して、摩耗進行速度が速く注意が必要であるため、可能であれば油槽内を清掃することを推奨します。出来ない場合は、定期的に分析を実施し、摩耗の進行状況を確認することを推奨します。SOAPの結果、銅が前回のに比較して、ppmに増加していたことから、銅の溶出が確認されました。銅を使用した箇所、例えばオイルリングなどが考えられます。銅の溶出は、潤滑油添加剤の亜鉛系添加剤との化学反応により発生していることが知られており、これにより発生した可能性があると考えられました。油中の銅濃度が高い場合、別紙鉱油の酸化に対する金属触媒の影響に示すように酸化速度が速まりますので、酸化劣化の進行状況を油分析により監視されることを併せて推奨します。一方、油の基本特性を示す粘度、水分、全酸価、IRの各データは、全て良好の範囲にあり、この油は継続使用可能と判断します。尚、今後の採油は機器の潤滑状態をより正確に知るため、粒子の沈降の影響を極力抑え、油中粒子が均一な分散状態に近い状態での採油が望ましく、対象設備が運転中、または停止直後に採油を実施することを併せて推奨します。
報告№108-5071 報告№111-00642 | 分析№108-02721 分析№111-003213 | 111-003213 | 潤滑油は継続続使用可能な状態にあると判断します。を示す粘度、全酸価の各データは良好でした。泡立ち試験の結果は、-でしたが、前回と同様に泡安定度がであったため、良好と判断します。尚、水分がppmと新油値ppmに比較してやや高い値でした。使用油であるAlphasynPGは、ポリグリコールベースの合成ギヤオイルであるため、水分を吸収しやすい特性があります。前回に比較して減少していました。分析結果水分が新油に比較してやや高い値でした。粘度粘度は.mm/sと新油値.mm/sに比較して、粘度変化率は-.％で、当社推奨の管理限界値である±％以内にあり、良好と判断します。泡立ち試験泡立ち試験は-と新油に比較して低いことから、良好と判断します。水分はppmと新油値より高い値でした。全酸価全酸価はmgKOH/gと新油値.mgKOH/gに比較して高いものの、IRの結果で油劣化の兆候を示すカルボン酸の吸収が確認されていないことから、良好と判断します。
報告№107-4530 報告№107-0238 | 分析№107-01164 分析№107-01272 | 107-01272 | 濾過前の試料油を分析した結果、粘度が.mm/sと新油のmm/sに比較して、粘度変化率は+％で、やや不良領域にありました。現在、ISOVGからISOVGに移行しているため異常ではなく、本試料油は継続使用可能と判断します。
報告№108-0204 報告№108-0199 | 分析№108-01503 分析№108-01417 | 108-01417 | 、軸受の潤滑状態を確認する。今回の採油は、対象設備の停止中にドレン弁から実施しているため、油循環中に採油した場合に比較し、油中粒子の沈降の影響を受け、分析データが高濃度に出る可能性があります。今回の分析は以上のことを踏まえて結果を検討しました。分析の結果、今回の採油が高濃度になっていると思われる対象設備停止中のドレン弁から行われた採油にもかかわらず、全てのデータが良好の範囲にありました。このことから、機器の潤滑状態は正常であり、この油は継続使用可能と判断します。尚、上述しましたように今回の採油は対象設備の停止中の採油であるため、油中の摩耗粒子などが平均的に分散した状態とはいえない状態で採油されている可能性があります。採油は、粒子の沈降の影響を少なくすることが重要であり、そのため油中粒子が均一な分散状態で実施されることを併せて推奨します。
報告№108-0387 報告№108-0471 | 分析№108-02609 分析№108-03381 | 108-03381 | 、汚染度、軸受の潤滑状態を確認する。今回の採油は、対象設備の停止中にドレンラインから実施しているため、油循環中に採油した場合に比較し、油中粒子の沈降の影響を受け、分析データが高濃度に出る可能性があります。今回の分析は以上のことを踏まえて結果を検討します。分析の結果、今回の採油が高濃度になっていると思われる対象設備停止中のドレンラインから行われた採油にもかかわらず、全てのデータが良好の範囲にあります。このことから、機器の潤滑状態は正常であり、この油は継続使用可能と判断します。尚、上述しましたように今回の採油は対象設備の停止中の採油であるため、対象設備の運転中の採油に比較して汚染度は高目に出ている可能性があります。採油は、粒子の沈降の影響を少なくすることが重要であり、そのため油中粒子が均一な分散状態で実施されることを推奨します。
報告№109-09136 報告№113-00023 | 分析№109-001160 分析№113-000065 | 113-000065 | 濾過前の試料油を分析した結果、以下の摩耗粒子が比較的多く観察されました。摩耗粒子の形態観察で潤滑状態が正常な場合に発生する摩耗粒子金属接触が厳しく、且つ、摩擦熱が高い場合に発生する黒錆主にサーボシリンダ内壁やポンプ内部で摩耗が発生している可能性が考えられます。現在のところ、NAS級と非常に良好の範囲にあるものの、金属接触が厳しく、且つ、摩擦熱が高い場合に発生する黒錆が観察されたことから、このまま摩耗が進行し、汚染度がNAS級のやや不良領域に上昇した場合、バルブ類の動作障害やフィルタの目詰まり等が発生することが懸念されます。これらの障害発生に対する弊害を勘案の上、念のため、ヶ月後に再分析を実施し、摩耗の進行状況および汚染の状態を確認することを推奨します。
報告№109-09136 報告№114-00059 | 分析№109-001160 分析№114-000176 | 114-000176 | 分析の結果、全てのデータが良好であることから、潤滑油および軸受は継続使用可能な状態にあると判断します。分析結果軸受の摩耗状態フェログラフィー、SOAP/D-SOAPの各データは良好です。尚、軸受PEEK材の成分であるフェノール濃度は、.ppmと低濃度であり、継続使用には問題ない状態にあると思われます。計数汚染度、重量汚染度は共に良好です。．粘度、水分、酸価、IRの各データは良好です。
報告№107-0230 報告№107-0230 | 分析№107-01237 分析№107-01237 | 107-01237 | 分析の結果、全てのデータが良好であることから、この油は継続使用可能であり、潤滑状態も正常と判断します。は良好と判断します。粘度は良好と判断します。粘度は.mm/sと新油値mm/sに比較して、粘度変化率は+.％で、当社推奨の管理限界値である±％以内にあり、良好と判断します。水分は良好と判断します。水分は.ppmと当社推奨の管理限界値の以下であり、良好と判断します。全酸価は良好と判断します。全酸価は.mgKOH/gと新油値に比較して高い値を示しているものの、IRの結果で油劣化の兆候を示すカルボン酸が確認されていないことから、良好と判断します。IRの結果、良好と判断します。IRの結果、油劣化の兆候を示すカルボン酸の吸収が確認されていないことから、良好と判断します。RBOTの結果、良好と判断します。RBOTはminと当社推奨の管理限界値のmin以上であり、良好と判断します。は良好と判断します。計数汚染度は良好と判断します。計数汚染度はNAS級と当社推奨の管理限界値のNAS級以内であり、良好と判断します。重量汚染度は良好と判断します。重量汚染度は.mg/mlと当社推奨の管理限界値のmg/ml以内であり、良好と判断します。機器の潤滑状態機器の潤滑状態は正常と判断します。SOAPの結果は良好です。SOAPの結果、油の添加剤成分であるリンがppm検出されました。D－SOAPの結果は良好です。D－SOAPの結果、外部から混入したと思われるカルシウムが、ナトリウムが検出されました。フェログラフィーの結果は良好です。異常摩耗の早期発見パラメータであるフェログラフィーのIs値が.と良好の範囲にあり、潤滑状態は正常と判断します。
|  | 112-002382 | フェログラフィーおよびSOAP-Tの結果から総合的に判断した結果、傾向管理が必要な状態にあると考えられます。フェログラフィー【定量分析：Is値】Is値は異常摩耗の早期発見パラメータのつで、摩耗粒子を定量化するために用います。Is値は前回に比較しての乗から乗に低下しているものの、やや高い値でした。フェログラフィー【定性分析：摩耗粒子および摩耗形態観察】分析結果から比較的多く観察された粒子は、以下の通りでした。正常な摩耗粒子・潤滑状態が正常なマイルド摩耗により発生。シビア粒子・潤滑状態がやや厳しい凝着摩耗により発生。金属潤滑部が局部的に油膜切れを起していると考えられます。黒錆・潤滑状態がやや厳しい凝着摩耗により発生。金属接触が厳しく、且つ、高い摩擦熱が発生していると考えられます。フリクションポリマ・局部的に高圧・高温となる場合に発生。観察された摩耗粒子の中でもフリクションポリマは、注意が必要です。フリクションポリマは、潤滑油が摺動面に押し込められ高圧状態になると同時に、圧縮熱により高温状態になった結果、基油自身が重合反応を起こし生成することが知られています。そのため、高圧高温状態の解消がなされなければ、潤滑油の劣化が進行し、粘度上昇に因る潤滑異常に進展する場合があります。Iカップリング発光分光分析【SOAP-T】検出された金属元素から発生箇所を推定すると、以下の通りでした。鉄、鉛、銅、ニッケル、錫・エンジン部品リン、亜鉛、カルシウム・添加剤アルミニウム、ナトリウム、マグネシウム・外部混入異物カルシウムの析出SOAP-Tでカルシウムがppm検出されました。エンジン油中にカルシウム化合物が高い濃度で検出された場合、この化合物がコンロッドメタルやクランクメタル摺動面に噛み込んで摩耗させたり、メタルに埋め込まれて摩耗を促進させたりする原因になるなどの悪影響を生じることが当社の研究結果から判明しています。この影響については、別紙カルシウムの析出をご覧ください。メタルの摩耗SOAP-Tで軸受メタルの主成分である錫がppm検出されました。潤滑状態が直ちに異常にならないと思われますが、メタル成分が検出されていることからメタルの一部に油膜切れが発生していることの証です。一般に排水機場の稼働率は低稼働率であり、起動停止回数が多い傾向にあるため、本機のメタル成分の増加要因は起動停止時に油膜切れが生じて発生していると推定されます。一定期間経過後に再分析し、傾向監視によるメタルの摩耗状態を確認する必要があると思われます。クランクメタルの摩耗SOAP-Tで鉛がppm、銅がppm検出されたことから、クランクメタルの摩耗が発生していると推定されます。ディーゼルエンジンのクランクメタルは積層構造になっており、クランクメタルの最表面はホワイトメタル層が存在し、その下にニッケル層、さらにその下には銅と鉛の合金であるケルメット層が存在します。ディーゼルエンジンのメタルは、設計上、油膜が正常に形成される流体潤滑が基本であることから、通常の使用においては摩耗しにくいと思われますが、メタルの潤滑部に流体潤滑になりにくい部分が発生するとメタル表面の軟質金属部が摩耗しメタル部のすぐ下のニッケル部まで摩耗し始め、ホワイトメタル層の主成分である錫や鉛、そしてメタルの第二層のニッケルやバックメタルの銅が検出されます。その他の銅を使用した箇所の溶出・摩耗潤滑油系統内で銅を使用している箇所は、潤滑油冷却器の配管などが考えられます。この箇所で溶出・摩耗が発生する場合は以下のことが考えられます。潤滑油冷却器の配管で摩耗していた場合、配管取付け部に緩みが生じて配管が振動し、継手部が外れたり、亀裂が生じて冷却水の混入にいたる場合があります。亜鉛系添加剤の影響により、潤滑油冷却器の配管で溶出していた場合、ピンホールが発生して冷却水の混入に至る場合があります。今後、油劣化の進行や水分濃度が上昇することに注意が必要です。その他の鉛を使用した箇所の溶出・摩耗亜鉛系添加剤を使用している潤滑油で鉛が検出される場合、潤滑系統内で鉛を使用した箇所が亜鉛系添加剤の影響により溶出することが知られています。今後、濃度の増加とともに酸化速度が加速することから油劣化の進行に注意が必要です。．粘度、酸価、塩基価は、油名が不明であったため、比較ができず評価できませんでした。水分は、ppmと当社推奨の管理限界値を超えていました。今後、水分の影響でエンジン内部に錆が発生し、その影響で摩耗が発生する懸念があります。
報告№109-09094 報告№109-09094 | 分析№109-000870 分析№109-000870 | ○○_潤滑油 | 分析評価者：田中雅浩保有資格：ISO-準拠機械状態監視診断技術者カテゴリーⅡ分析の結果、全てのデータが良好である事から、この油は継続使用可能と判断します。但し、酸化安定度は当社推奨の管理限界値内にありますが、本試料油は年月日に油の全量入替を実施していますので、今回採油から日後の年月日に当社推奨の管理限界値に到達することが予想されます。このことから、本試料油は次回更油予定が年月日以降である場合は、それ以前の更油が必要となりますのでご検討下さい。≪状態監視とパラメータ≫分析の目的および各分析のパラメータは以下の通りです。特性低下目的：油の分析結果から、や劣化傾向ならびに添加剤の消耗程度、残存寿命などを確認する。粘度JISK全酸価JISK赤外線吸収スペクトルJISK酸化安定度試験JISK汚染目的：油の分析結果から、砂塵あるいは水・異種油などによるや、異物混入の有無を確認する。水分JISK計数汚染度JISB重量汚染度JISB光学顕微鏡観察摩耗目的：油中の摩耗粒子を分析する事により、回転・摺動部の潤滑状態、摩耗劣化の程度、余寿命などを解析する。摩耗診断電子顕微鏡観察JISKX線マイクロアナリシス油中金属濃度JISK≪分析結果≫特性低下粘度：良好粘度値mm/sの新油値mm/sに対する変化率は+％であり、当社推奨の管理限界値±％以内に留まっています。全酸価：良好全酸価.mgKOH/gは新油値の.mgKOH/gに比較し高くはあるものの、有機物・有機化合物試験の結果で油劣化の兆候を示すカルボン酸の吸収が見られないことから問題は無いと判断します。赤外線吸収スペクトル：良好酸化安定度試験：要処置酸化安定度試験の結果、数値minは当社推奨の管理限界値min以上に留まっており、現時点での使用は可能と判断します。但し、本試料油は年月日に油の全量入替を実施していますので、今回採油から日後の年月日に当社推奨の管理限界値に到達することが予想されます。このことから、本試料油は次回更油予定が年月日以降である場合は、それ以前の更油が必要となりますのでご検討下さい。汚染水分：良好水分値ppmは当社推奨の管理限界値以内に留まっています。計数汚染度：今回は実施していません。重量汚染度：今回は実施していません。光学顕微鏡観察：今回は実施していません。摩耗摩耗診断電子顕微鏡観察・X線マイクロアナリシス：今回は実施していません。油中金属濃度：今回は実施していません。
報告№109-09136 報告№112-00537 | 分析№109-001160 分析№112-002232 | 112-002232 | 潤滑油は継続使用可能な状態にあると判断します。粘度、全酸価、IR、RBOTの各データは良好でした。油の余寿命は、使用油の使用期間または使用時間が不明であったため、ご依頼の油の余寿命に関する検討は行えませんでした。ただし、今回の結果がmin、新油値がminであることから、使用期間を仮にヶ月間と仮定すれば余寿命は十二分にあると言えます。可能であれば、使用期間、あるいは使用時間の情報をご提供下さい。水分は良好でした。
報告№109-09136 報告№111-00303 | 分析№109-001160 分析№111-001430 | 111-001430 | 軸受および潤滑油は継続使用可能な状態にあると判断します。、機器の潤滑状態は正常と判断します。
報告№105-8023 | 分析№105-01436 | 105-01436 | 精点Aを実施した結果、全てのデータが良好であることから、この油は継続使用可能であり、潤滑状態も正常と判断します。但し、SOAPで銅が検出されました。現在のところ微量であり継続使用可能な状態にあると判断できますが、銅が検出された原因は、冷却水用配管等の銅を使用している箇所の摩耗が発生していると考えられます。仮に冷却水用配管の摩耗であった場合、配管取付部に緩みが生じている場合も考えられます。緩みが生じたことで配管が振動し、継手部がはずれたり、銅配管に亀裂が生じるなど、冷却水の混入に至るケースもありますので、今後は銅濃度の監視と共に、水分濃度を監視する必要があります。尚、主機停止中に給油口から採油を実施しているため、油循環中の採油に比較して油中粒子が沈降して低濃度になっている部分を採油していると考えられます。したがって、油が循環している状態で採油を実施した場合に比較して、分析データが低くなり、異常な状態を見落としてしまう可能性がありますので、今後の採油は、停止直後、或いは、油循環中に採油を実施されることを推奨します。
報告№109-09136 報告№112-00588 | 分析№109-001160 分析№112-002423 | 112-002423_date130311 | 、汚染状態、摩耗状態ポンプ減速機と潤滑油は、継続使用可能な状態であるため、分解点検の必要はないと判断します。但し、観察された油中粒子には、異物の切削作用の影響で発生する切削摩耗や、油膜が局部的に破断する凝着摩耗で発生した摩耗粒子が観られたことから、今後の摩耗進行を傾向監視するため、以下の対策を推奨します。余寿命予測フェログラフィーのIs値は、前回に比較しての乗から乗に桁低下し、安定した潤滑状態になっていることがわかります。このような安定した潤滑状態では、異常な方向に向かう上昇角を示さないことからIs値による余寿命予測はできませんが、前回と今回の摩耗形態や摩耗サイズの粒度分布、金属摩耗量、油中汚染物の影響や潤滑性状の確認や比較等の過程を経た結果から総合的に判断すると、少なくとも年程度の間は継続して使用が可能な状態にあると判断します。定期的なトライボ診断トライボ診断は、潤滑油を分析し、潤滑油の性状を調査して継続使用が可能か、更油すべきかの評価を行うことはもとより、ギヤや転がり軸受、すべり軸受などの潤滑状態も評価する設備診断技術ですが、農業用の設備では稼働率にもよるものの年に回程度の診断により、そのデータの変化から異常の兆候を早期に発見することや、分解点検の必要性を判断することが可能となります。今回の分析データでは、潤滑油中に摩耗速度の早い摩耗形態の切削摩耗および凝着摩耗が確認されたことから、今後も定期的な分析診断により設備状態を把握することを推奨します。潤滑油の濾過油中の汚染度が高いことから、摩耗粒子や異物等がギヤ歯面や軸受軌道面に噛み込むことによる摩耗の進行が懸念されるため、潤滑油の濾過を推奨します。バックラッシによる評価トライボ診断では、バックラッシの増加量を分析結果から計算できますが、今回は計算に必要な歯幅に関する情報が不足していたため、仮定して計算しております。不足している情報をお知らせ頂ければ、より正確な診断を行うことが出来ますので、可能であれば情報をお知らせ下さい。はフェログラフィーおよびSOAP-Tの結果から総合的に判断した結果、傾向管理が必要な状態にあると考えられます。フェログラフィー【定量分析：Is値】Is値は異常摩耗の早期発見パラメータのつで、摩耗粒子を定量化するために用います。Is値は前回に比較しての乗から乗に低下し、低い値でした。これは、潤滑状態が異常に向かう上昇角を示さないことから、安定した潤滑状態になっていると判断します。また、乗から乗に低下した理由については、採油時の試料収集による影響によるものであることが、計数汚染度の粒子サイズのレンジデータからも確認することができました。フェログラフィー【定性分析：摩耗粒子および摩耗形態観察】分析結果から比較的多く観察された粒子は、以下の通りでした。正常な摩耗粒子・潤滑状態が正常なマイルド摩耗により発生。切削粒子・異物や金属表面の微小突起による切削摩耗により発生。シビア粒子・潤滑状態がやや厳しい凝着摩耗により発生。金属潤滑部が局部的に油膜切れを起していると考えられます。疲労摩耗粒子・繰返し応力を受けて発生。観察された摩耗粒子の中でも切削粒子は、注意が必要です。減速機で切削摩耗が発生した場合、減速機内部で使用されている転がり軸受が切削摩耗により生じた軌道面の損傷が起点となって、寿命が分の程度に低下することがあることから、切削摩耗には十分注意する必要があります。切削摩耗の発生原因となる混入異物が残留している場合、この異物により切削摩耗が継続して発生する可能性があります。Iカップリング発光分光分析【SOAP-T】検出された金属元素から発生箇所を推定すると、以下の通りでした。鉄、鉛、銅、錫、亜鉛・ギヤ、軸受等リン・添加剤カルシウム、アルミニウム、ナトリウム・外部混入異物バックラッシご提供いただいた減速機に関する情報から、スパイラルベベルギヤであり、この部分のバックラッシを求めました。尚、歯幅が不明でしたのでmmと仮定しました。その結果、減速機のギヤ歯面に摩耗が集中していたと仮定した場合、バックラッシの増加量は約μmと推定されました。バックラッシ増加分の上限値は、メーカにより差異はあるものの、当社の推奨するバックラッシは、一般に推奨されるμmを管理目安にしています。この値に比較して十分に小さい値であり、前回に比較してSOAP-Tの鉄濃度が減少していることから、摩耗は安定しているものと推定されます。計数汚染度は、昨年のデータ同様にNAS級以上と、管理限界値のNAS級を超えていました。重量汚染度は、昨年データの.mg/mlと比較して、.mg/mlと減少していました。また、フィルタの表面の異物観察では、金属片、鉄錆、砂等が観察されたことから、汚染度が高い要因は、摩耗と外部混入異物の影響と思われます。潤滑油は、摩耗状態もやや厳しい状態であるものの、潤滑状態にすぐに悪影響を与える領域に達していませんので、今後の運転時間や運転状況が、特に変化のない運転であれば、少なくても年間は継続使用可能な状態にあると判断します。しかし、油中の汚染度が高いことから、摩耗粒子や異物等がギヤ歯面や軸受軌道面に噛み込むことによる摩耗の進行が懸念されるため、今回は潤滑油の濾過を推奨します。は良好と判断します。粘度粘度は、.mm/sと新油値mm/sに比較して、粘度変化率は-％で、管理限界値である±％以内にあり、良好と判断します。水分は、ppmと管理限界値の以下にあり、良好と判断します。酸価は、.mgKOH/gと新油値.mgKOH/g以下にあり、良好と判断します。IRIRチャートの結果、新油と使用油のスペクトルパターンはほぼ一致し、また、油劣化の兆候を示すカルボン酸の吸収が確認されていないことから、良好と判断します。
報告№106-6023 報告№106-5044 | 分析№106-00388 分析№106-02429 | 106-02429 | 精点Aを実施した結果、重量汚染度がmg/mlと管理基準値を超えていました。光学顕微鏡写真の結果からスラッジの発生が確認されました。このスラッジは粘着性があり、このスラッジが原因でバルブ類の動作障害等が発生することが懸念されるため、除去する必要があります。除去方法は、貴社でも数多く実績のある当社製清浄分散剤TS－の投与と濾過を実施されることを推奨します。これらのことは、重量汚染度がmg/mlと管理基準値を超えていたこと光学顕微鏡写真でフィルタ表面が茶褐色になっていたこと油の添加剤成分である亜鉛が検出されたこと以上のことから判断しました。
報告№108-5071 報告№110-00235 | 分析№108-02721 分析№110-000914 | 110-000914 | を示す粘度、水分の各データは良好でした。全酸価は、別紙表および図に示す通り、..採油の.mgKOH/g以降上昇傾向にありました。現在のところ、IRで油劣化の兆候を示すカルボン酸の吸収が確認されていないことから、現状は使用可能と判断しますが、今後は油の劣化進行に注意が必要です。泡立ち試験の結果は、-と新油値が-であるのに比較して高い値となっていたことから、消泡性能が低下していることが分かりました。今後の使用状況によっては油の酸化劣化が進行したり、ギヤ歯面およびベアリング軌道面で油膜切れが発生したりする場合があるため、消泡剤の添加による消泡性能の改善など何らかの対応が必要になると思われます。潤滑油は継続続使用可能な状態にあるものの、今後は障害予防を目的に以下の対策を推奨します。消泡性能の低下消泡性能が低下した場合、ギヤ歯面での油膜形成に影響が出て摩耗の発生が進展することがあります。今後は消泡性能低下の影響により摩耗が進展する可能性がありますので、フェログラフィーおよびSOAPを追加するとともに、分析周期を短縮して傾向監視を強化することを推奨します。全酸価の上昇今後、全酸価の上昇が予測されますので、同様に分析周期を短縮して傾向監視を強化することを推奨します。泡立ち試験の結果、消泡性能が低下していることが確認されました。粘度粘度は.mm/sと新油値mm/sに比較して、粘度変化率は-％で、当社推奨の管理限界値である±％以内にあり、良好と判断します。泡立ち試験泡立ち試験は-と新油に比較して高い値でした。水分はppmと当社推奨の管理限界値の以下であり、良好と判断します。全酸価全酸価は.mgKOH/gと新油値.mgKOH/gに比較して高いものの、IRの結果で油劣化の兆候を示すカルボン酸の吸収が確認されていないことから、良好と判断します。
報告№109-09136 報告№111-00272 | 分析№109-001160 分析№111-001286 | 111-001286 | 軸受は継続使用可能な状態にあると判断します。前回に比較してSOAP／D－SOAPの結果で、鉄および錫濃度に大きな変化はなく、異常摩耗の早期発見パラメータであるフェログラフィーのIs値がのマイナス乗と良好でした。前回に比較して計数汚染度はNAS級から等級に変化はなく、良好でした。分析結果は良好と判断します。計数汚染度計数汚染度はNAS級と当社推奨の管理限界値のNAS級以内にあり、良好と判断します。重量汚染度は.mg/mlと当社推奨の管理限界値のmg/ml以内にあり、良好と判断します。機器の潤滑状態機器の潤滑状態は正常と判断します。SOAPSOAPの結果、摩耗により発生する錫、油の添加剤成分であるリンが検出されました。D－SOAPD－SOAPの結果、摩耗により発生する鉄および錫が検出されていないことから、良好と判断します。フェログラフィー異常摩耗の早期発見パラメータであるフェログラフィーのIs値がのマイナス乗と良好の範囲にあり、潤滑状態は正常と判断します。
報告№108-0227 報告№110-00633 | 分析№108-01664 分析№110-002856 | 110-002856 | Iカップリング発光分光分析供試のタービン油をSOAP／D－SOAPで分析した結果、鉄、銅、錫、亜鉛、カルシウム、バリウム、ナトリウムが検出されました。これらの検出された金属元素から発生箇所を推定すると鉄、銅、錫・軸受等バリウム・オイル添加剤亜鉛、カルシウム、ナトリウム・外部混入異物であると思われます。このうち、機械部品が摩耗したと思われる元素はのグループです。フェログラフィー異常摩耗の早期発見パラメータとして摩耗粒子を定量化して評価するフェログラフィーのIs値は、潤滑状態が正常なの乗でした。摩耗粒子の形態で比較的多く観察された粒子は、潤滑状態が正常な場合に発生する摩耗粒子でした。このような摩耗粒子が観察された場合には、潤滑部で発生している摩耗は、正常なマイルド摩耗であることが分かります。計数汚染度、重量汚染度は共に良好でした。IR、RBOTの各データは良好でした。軸受および潤滑油は継続使用可能な状態にありました。今後も定期的に分析を実施し、摩耗の進行状況を管理することを推奨します。なお、D－SOAPで軸受メタルの主成分である錫が検出されており、今後軸受メタルの摩耗が進行する場合がありますので、次回分析時には、メタルサイズ、回転数をお知らせください。
報告№109-09501 報告№109-09501 | 分析№109-003105 分析№109-003105 | 109-003105 | ちょう度値はと新グリース値に比較して低下し、当社推奨の管理下限値であるを超えていることから、硬化していることが分かりました。硬化したグリースを使用した場合、油分の流動性がなくなり、軸受等で良好な油膜が保持されにくくなる可能性が高いです。グリースは以下の対策が必要です。グリースを交換されることを推奨します。≪状態監視とパラメータ≫分析の目的および各分析のパラメータは以下の通りです。特性低下目的：グリースの分析結果から、グリースの物理的性状や劣化傾向などを確認する。全酸価JISK赤外線吸収スペクトルJISKちょう度JISK滴点JISK摩耗目的：グリース中の摩耗粒子を分析する事により、回転・摺動部の潤滑状態、摩耗劣化の程度、余寿命などを解析する。摩耗診断電子顕微鏡観察JISKX線マイクロアナリシス油中金属濃度）JISK≪分析結果≫特性低下全酸価：良好全酸価mgKOH/gは新油値の.mgKOH/gに比較し高くはあるものの、有機物・有機化合物試験の結果で油劣化の兆候を示すカルボン酸の吸収が見られないことから問題は無いと判断します。赤外線吸収スペクトル：良好ちょう度：良好ちょう度値と当社推奨の管理限界値であるを超えていました。滴点：良好滴点はと新油値のに比較し変化はないことから問題は無いと判断します。摩耗摩耗診断電子顕微鏡観察・X線マイクロアナリシス：今回は実施していません。油中金属濃度：今回は実施していません。
報告№109-09136 報告№111-00718 | 分析№109-001160 分析№111-003645 | 111-003645 | 潤滑油および軸受は継続使用可能な状態にあると判断します。但し、今後も摩耗の進行を傾向監視するため、以下の対策を推奨します。定期的な分析切削摩耗や凝着摩耗の進行を監視するため、定期的に分析を実施し、摩耗の進行状況を確認することを推奨します。再分析の時期を理論的に求めたところ、最短で約時間となります。この時間は、油中汚染物が均一になるために必要とする時間であり、この時間を経過すれば、油が入れ替わっていても再分析の結果から状態の傾向を確認することが可能となります。フェログラフィー異常摩耗の早期発見パラメータとして摩耗粒子を定量化して評価するフェログラフィーのIs値は、潤滑状態がやや厳しいの乗でした。摩耗粒子の形態で比較的多く観察された粒子は、潤滑状態が正常な場合に発生する摩耗粒子異物の噛み込みにより発生する切削粒子金属潤滑部が局部的に油膜切れを起して発生するシビア粒子局部的に高圧・高温となる場合に発生するフリクションポリマでした。これらの摩耗粒子が観察された場合、潤滑部で発生している摩耗形態は、正常なマイルド摩耗異物による切削摩耗潤滑状態がやや厳しい凝着摩耗であり、そして局部的ではあるものの高圧・高温の箇所が発生していることも分かります。摩耗形態の中でも切削摩耗は摩耗進行速度が速く、転がり軸受でこの摩耗形態が発生した場合には寿命が分の程度に低下することも知られており、切削摩耗により生じた軌道面の損傷が起点となって転がり軸受の寿命となるフレーキングに進展することから傾向監視による経過監視が必要です。フリクションポリマは、潤滑油が軌道面に押し込められ高圧状態になると同時に、圧縮熱により高温状態になった結果、基油自身が重合反応を起こし生成することが知られています。そのため、高圧高温状態の解消がなされなければ、潤滑油の劣化が進行し、粘度上昇に因る潤滑異常に進展する場合があります。Iカップリング発光分光分析供試の潤滑油を分析した結果、検出された金属元素は、SOAPの結果表に示すように、鉄、銅、ナトリウムが検出されました。これらの検出された金属元素から発生箇所を推定すると鉄、銅・軸受等ナトリウム・外部混入異物であると思われます。このうち、機械部品が摩耗したと思われる元素はのグループです。計数汚染度は良好でした。粘度、水分、全酸価、IR、RBOTの各データは良好でした。尚、RBOTは、新油値に比較して大きな値であり減少傾向は確認されませんでした。このことから、酸化防止剤の消耗は確認されず、この油は継続使用可能な状態にあると判断できました。
報告№109-09136 報告№111-00553 | 分析№109-001160 分析№111-002595 | 111-002595 | 減速機は継続使用可能な状態にあると判断します。但し、今後も摩耗の進行を傾向監視するため、以下の対策を推奨します。定期的な分析切削摩耗やフレッティング摩耗の進行を監視するため、定期的な分析を実施し、摩耗の進行状況を確認することを推奨します。バックラッシによる評価ギヤ歯面の的確な摩耗状態の判断を行うため、減速機内部の各歯車の構造が確認できる図面、各ギヤの形式、歯形、モジュール、歯数、歯幅等の情報をご提供下さい。フェログラフィー異常摩耗の早期発見パラメータとして摩耗粒子を定量化して評価するフェログラフィーのIs値は、前回のの乗から変化はなく、潤滑状態が安定していることを示していました。摩耗粒子の形態で比較的多く観察された粒子は、潤滑状態が正常な場合に発生する摩耗粒子異物の噛み込みにより発生する切削粒子フレッティングにより発生する赤錆でした。これらの摩耗粒子が観察された場合、潤滑部で発生している摩耗形態は、正常なマイルド摩耗異物による切削摩耗微振動によるフレッティング摩耗であることが分かります。減速機で切削摩耗が発生した場合、減速機内部で使用されている転がり軸受が切削摩耗により生じた軌道面の損傷が起点となって寿命が分の程度に低下することがあることから、切削摩耗には十分注意する必要があります。切削摩耗の発生原因となる混入異物が残留している場合、この異物により切削摩耗が継続して発生する可能性があります。フレッティングは、・軸と内輪内面・軸受箱と外輪外面・軌道輪と転動体・ギヤ歯面の箇所で発生する可能性があります。フレッティング粒子は酸化して硬いため、軸受軌道面やギヤ歯面に噛み込んだ場合はその傷が疲労剥離の起点となり、疲労摩耗へと進展することが想定されます。Iカップリング発光分光分析供試の潤滑油を分析した結果、検出された金属元素は、SOAPの結果表に示すように、鉄、ニッケル、リン、カルシウム、アルミニウム、ナトリウムが検出されました。これらの検出された金属元素から発生箇所を推定すると鉄、ニッケル・ギヤ・軸受等リン・オイル添加剤カルシウム、アルミニウム、ナトリウム・外部混入異物であると思われます。このうち、機械部品が摩耗したと思われる元素はのグループです。前回に比較して計数汚染度はNAS級から等級に変化はなく、良好でした。分析結果は良好と判断します。計数汚染度計数汚染度はNAS級と当社推奨の管理限界値のNAS級以内にあり、良好と判断します。重量汚染度は.mg/mlでした。機器の潤滑状態フェログラフィーの結果、潤滑状態が正常な場合に発生する摩耗粒子、異物の噛み込みにより発生する切削粒子、フレッティングにより発生する赤錆が比較的多く観察されました。SOAPSOAPの結果、摩耗により発生する鉄、油の添加剤成分であるリンが検出されました。D－SOAPD－SOAPの結果、摩耗により発生する鉄が検出されました。フェログラフィー異常摩耗の早期発見パラメータであるフェログラフィーのIs値がの乗と良好の範囲にあるものの、摩耗粒子の形態観察の結果、潤滑状態が正常な場合に発生する摩耗粒子、異物の噛み込みにより発生する切削粒子、フレッティングにより発生する赤錆が比較的多く観察されました。
報告№109-09136 報告№112-00091 | 分析№109-001160 分析№112-000308 | 112-000308 | 潤滑油は継続使用可能な状態にあると判断します。粘度、全酸価、IR、RBOTの各データは良好でした。油の余寿命は、使用油の使用期間または使用時間が不明であったため、ご依頼の油の余寿命に関する検討は行えませんでした。ただし、分析の結果で新油値がminであったことから、使用期間を仮にヶ月間と仮定すれば余寿命は十二分にあると言えます。可能であれば、使用期間、あるいは使用時間の情報をご提供下さい。本試料油の添加剤は、一般に、タービン油に比較して極圧添加剤や摩耗防止剤などの濃度が高く、この影響でRBOT試験の結果が変動する傾向があります。そのため、ギヤ油の余寿命の評価をタービン油と同等の精度で得るには、RBOTの結果に加え、粘度、全酸価、IRなどのデータを総合的に判断することが必要です。水分は良好でした。
報告№109-09136 報告№111-00457 | 分析№109-001160 分析№111-002108 | 111-002108 | 潤滑油および減速機は継続使用可能な状態にあると判断します。但し、今後も摩耗の進行を傾向監視するため、以下の対策を推奨します。更油水分の影響により金属表面で腐食摩耗が発生し、発生した鉄錆等の粒子が潤滑部に噛み込み摩耗が進行することがありますので、更油を推奨します。定期的な分析摩耗の進行を監視するため、定期的に分析を実施し、摩耗の進行状況を確認することを推奨します。バックラッシによる評価トライボ診断では、バックラッシの増加量を分析結果から計算できますので、構造が確認できる図面、ギヤの形式、歯形、モジュール、歯数、歯幅、油入替後の稼働時間ならびに分解点検後の稼働時間をお知らせ下さい。計算結果をご報告いたします。フェログラフィー異常摩耗の早期発見パラメータとして摩耗粒子を定量化して評価するフェログラフィーのIs値は、潤滑状態が正常なの乗でした。摩耗粒子の形態で比較的多く観察された粒子は、潤滑状態が正常な場合に発生する摩耗粒子でした。これらの摩耗粒子が観察された場合、潤滑部で発生している摩耗形態は、正常なマイルド摩耗であることが分かります。電子顕微鏡・X線マイクロアナリシス観察された粒子をSEM・XMAで詳細に分析した結果、粒子には鉄、マンガンが比較的多く含まれており、成分割合から粒子は主にギヤ歯面から発生していると推定できました。Iカップリング発光分光分析供試の潤滑油を分析した結果、検出された金属元素は、SOAP-Tの結果表に示すように、鉄、鉛、銅、ニッケル、錫、リン、亜鉛、カルシウム、バリウム、アルミニウム、ケイ素、ナトリウム、マグネシウム、ホウ素でした。検出されたこれらの金属元素から発生箇所を推定すると鉄、鉛、銅、ニッケル、錫・ギヤ・軸受等リン、亜鉛、カルシウム、マグネシウム、ホウ素・オイル添加剤バリウム、アルミニウム、ケイ素、ナトリウム・外部混入異物であると思われます。このうち、機械部品が摩耗したと思われる元素はのグループです。銅を使用した箇所の溶出・摩耗SOAP-Tの結果、銅がppm検出されたことから、銅を使用した部分の溶出・摩耗が発生しています。亜鉛系添加剤を使用している潤滑油で銅が検出される場合、潤滑系統内でこれらの金属が亜鉛系添加剤の影響により溶出することが知られています。今回の検出は、この溶出によるものと考えられます。今後、別紙鉱油の酸化に対する金属触媒の影響に示すように濃度の増加に伴い酸化速度が速まる可能性があります。計数汚染度はやや高い値でした。フィルタ表面の異物観察で金属片、鉄錆、砂等が観察されたことから、汚染度が高い要因は、摩耗と外部混入異物の影響と思われます。水分はppmと当社推奨の管理限界値を超えていました。今後、水分の影響で減速機内部に錆が発生し、その影響で摩耗が発生する懸念があります。
報告№106-6102 報告№106-6117 | 分析№106-02223 分析№106-02509 | 106-02509 | 精点Aを実施した結果、全酸価が.mgKOH/gと管理限界値内にあるものの、IRで油劣化の兆候を示すカルボン酸の吸収が見られたことから、油の劣化が進行しつつあることが確認されました。今後、劣化の進行が加速することが懸念されるため、ヶ月以内に再度精点Aを実施し、劣化の進行状況を確認することを推奨します。尚、全酸価が高い場合、油中の酸成分により金属表面が腐食して腐食摩耗が発生します。他電力所の発電所での例では、全酸価が高いタービン油を使用していて、軸受メタルが腐食摩耗により全損した例もありますので、今後は油の劣化を監視すると共に、油中の酸成分により発生する腐食摩耗発生の有無を監視することが必要と考えます。これらのことは、全酸価が.mgKOH/gと管理限界値内にあるものの、やや高いことIRで油劣化の兆候を示すカルボン酸の吸収が見られたこと以上のことから判断しました。
報告№109-09136 報告№114-00264 | 分析№109-001160 分析№114-000959 | 114-000959 | 分析の結果、は良好の範囲にあるものの、計数汚染度がNAS級以上、重量汚染度がmg/mlと共に当社推奨の管理限界値を超えています。提供された図面から転がり軸受が使用されていますが、転がり軸受は汚染物質による圧痕が疲労摩耗発生の原因になることから、更油が必要と判断します。軸受は継続使用可能な状態にあると判断します。但し、鉄錆が確認されたことから、以下の対策を推奨します。更油油の汚染度が高いことから、摩耗粒子や異物等の夾雑物が潤滑部に噛み込むことによる摩耗の進行が懸念されます。当該機は、更油を推奨します。更油をする際には、ケース内を清掃し、更油する新油もNAS級程度の清浄な潤滑油を更油することを推奨します。定期的な分析今後の進行が懸念される疲労摩耗の推移を監視するため、定期的な分析実施を推奨します。分析結果異常摩耗の早期発見のパラメータであるフェログラフィーのIs値は、レベルと正常です。フェログラフィーで観察された代表的な粒子は、以下の通りです。鉄錆・外部から混入したと考えられます。また、リンが新油値のppmに比較してppmに減少し、D-SOAPでppm検出されていることから、油の添加剤成分が析出してスラッジが発生しています。リンは、極圧添加剤として添加されていることから、油中のリンが減少すると、負荷圧力の非常に高い軌道面では油膜が形成されにくくなり、摩耗が進行することが懸念されます。計数汚染度はNAS級以上、重量汚染度はmg/mlと共に当社推奨の管理限界値を超えています。フィルタグラムで表面が茶褐色で鉄錆等が観察されていることから、汚染度が高い要因は、スラッジと外部混入異物の影響と思われます。粘度、水分、酸価、IRの各データは良好です。
報告№109-09136 報告№112-00269 | 分析№109-001160 分析№112-001084 | 112-001084 | 潤滑油は継続使用可能な状態にあると判断します。油中金属濃度Iカップリング発光分光分析【SOAP／D－SOAP】検出された金属元素から発生箇所を推定すると、以下の通りでした。鉄、錫、亜鉛・シリンダ内壁・ポンプ内部等リン・添加剤ナトリウム・外部混入異物このうち、機械部品が摩耗したと思われる元素はのグループです。前回に比較して計数汚染度はNAS級からNAS級にランク上昇し、重量汚染度は.mg/mlから.mg/mlに増加しているものの、共に当社推奨の管理限界値以下にあり、良好でした。．IRは良好でした。
報告№103-8034 | 分析№103-00659 | 103-00659 | 濾過前の試料油を分析した結果、フェログラフィーを除く項目は良好でした。フェログラフィーの結果、摩耗過酷度を示すIs値は.と非常に良好の範囲にあるものの、摩耗粒子形態観察の結果、摩擦熱が高い場合に発生する球状粒子、外部から混入した砂が見られました。球状粒子は、異常の兆候を示す形態のパラメータで、この摩耗粒子が発生する場合、潤滑状態に注意が必要です。球状粒子の発生原因は、一般に、溶接工事、溶接作業などによる溶接スパッタの混入、電食による発生、厳しい金属接触による摩耗、が考えられます。発生原因が、の溶接スパッタの混入であれば、今後増加しないと思われますが、が考えられる場合は、原因を取り除かなければ球状粒子は増加すると考えられますので、ヶ月以内に再度分析を実施し、この球状粒子が増加の有無を確認されることを推奨します。尚、貴社において、過去に同様な事例が軸受損傷に繋がった例があるので、念のため、主機の起動時、停止時の温度チャートから軸受温度が微妙に変化しているか、いないかの確認をされるよう推奨します。
報告№109-09136 報告№110-00730 | 分析№109-001160 分析№110-003398 | 110-003398 | 前回に比較して計数汚染度はNAS級からNAS級にランク減少し、良好でした。油中金属濃度前回同様にSOAPで鉄が微量検出されました。前回同様にIRの結果、新油スペクトルに比較して変化はなく、且つ、油劣化の兆候を示すカルボン酸の吸収が確認されていないことから、良好と判断します。潤滑油は継続使用可能な状態にあると判断します。
報告№109-09136 報告№112-00091 | 分析№109-001160 分析№112-000279 | 112-000279 | 潤滑油は継続使用可能な状態にあると判断します。粘度、全酸価、IR、RBOTの各データは良好でした。油の余寿命は、使用油の使用期間または使用時間が不明であったため、ご依頼の油の余寿命に関する検討は行えませんでした。ただし、分析の結果で新油値がminであったことから、使用期間を仮にヶ月間と仮定すれば余寿命は十二分にあると言えます。可能であれば、使用期間、あるいは使用時間の情報をご提供下さい。水分は良好でした。
報告№109-09136 報告№111-00411 | 分析№109-001160 分析№111-001955 | 111-001955_date111220 | 酸化安定度は、新油値に比較して大きな値であり減少傾向は確認されませんでした。更油から今回採油までのヶ月間で酸化防止剤の消耗は確認されていないことから、継続して使用した場合でも使用条件が同様であれば、次回定検は使用できる可能性が高いと判断します。次回定検時に更油を実施しない場合は、酸化安定度を知るための分析を実施し、余寿命を確認することを推奨します。酸化安定度はminであり、当社推奨の管理限界値のmin以上であることから、良好と判断します。
報告№107-0221 報告№107-0221 | 分析№107-01187 分析№107-01187 | 107-01187 | 分析の結果、全てのデータが良好であることから、本試料油は継続使用可能であり、軸受の潤滑状態も正常と判断します。計数汚染度、重量汚染度、共に良好と判断します。計数汚染度は良好と判断します。計数汚染度はNAS級と当社推奨の管理限界値のNAS級以内にあり、良好と判断します。重量汚染度は良好と判断します。重量汚染度は.mg/mlと当社推奨の管理限界値のmg/ml以内にあり、良好と判断します。機器の潤滑状態機器の潤滑状態は正常と判断します。SOAPは良好です。SOAPの結果、摩耗により発生する鉄が検出されていないことから、良好と判断します。D－SOAPは良好です。D－SOAPの結果、摩耗により発生する鉄が検出されていないことから、良好と判断します。フェログラフィーの結果は良好です。異常摩耗の早期発見パラメータであるフェログラフィーのIs値が.と良好の範囲にあることから、潤滑状態は正常と判断します。
報告№109-09136 報告№112-00660 | 分析№109-001160 分析№112-003035 | 112-003035 | 潤滑油の劣化は確認されていないものの、汚染度がやや高い値であることがわかりました。しかし、当該機は分解後および油入替後から今回までの稼働時間が短く、汚染度が高い事による影響は少ないと判断できることから、潤滑油は問題無いと判定します。軸受局部的に高圧・高温の箇所が発生していることが分かりました。しかし、油膜切れによる厳しい金属接触で発生する摩耗粒子等は観察されていないことから、摩耗は正常と判断できます。以上より、軸受は継続使用可能な状態にあると判断します。定期的な分析および分析周期の検討定期的に分析を実施することにより、データの微小な変化から異常の兆候を早期に発見することが可能となります。今後、寿命予測を行うには、今回データを含め少なくとも回の分析データが必要となります。当該機は、年間稼働率が低いことから、採油の機会を検討するのは難しいところがありますが、あと最低でも回分析を実施し、寿命予測を行うと共に分析周期を検討することを推奨します。軸受の摩耗状態フェログラフィーおよびSOAP-Tのデータから総合的に解析した結果、軸受は健全であり、継続使用可能と評価できますが、引続き軸受の機能が保持されていることを確認するためにも、潤滑油診断による傾向管理が有用と考えます。フェログラフィー【定量分析：Is値】Is値は異常摩耗の早期発見パラメータのつで、摩耗程度を定量化するために用います。今回のIs値はの乗と低い値でした。フェログラフィー【定性分析：摩耗粒子および摩耗形態観察】分析結果から比較的多く観察された摩耗粒子は、以下の通りでした。フリクションポリマ・局部的に高圧・高温となる場合に発生。Iカップリング発光分光分析【SOAP-T】検出された金属元素から、摩耗粒子の発生箇所は、以下のように推定できました。鉄、鉛、錫・軸受等カルシウム、ナトリウム、モリブデン・外部混入異物軸受の摩耗SOAP-Tで錫が検出されたことから、軸受の摩耗が発生していると推定されました。分析結果から軸受メタルの摩耗深さをSOAP-Tの結果で得られている錫濃度と油量Lから計算しました。当社の経験からメタル面積の約分の程度が摩耗したと仮定しました。当社の知見、および今回検出された錫濃度等の情報から軸受の摩耗深さを計算した結果、軸受表面の平均的な摩耗深さは.μmとなり、メタルの表面粗さを軸受表面の一般的な粗さであるμmと仮定すると、摩耗は軽微であり、継続使用可能な状態にあると推定されます。計数汚染度はやや高い値でした。計数汚染度計数汚染度は、NAS級と当社推奨の管理限界値NAS級以下であるものの、やや高い値でした。重量汚染度は、.mg/mlと当社推奨の管理限界値mg/ml以下であり、良好と判断します。光学顕微鏡写真供試油を濾過したフィルタ表面上の夾雑物を光学顕微鏡で観察した結果、金属片、鉄錆、砂等が観察されました。は良好と判断します。粘度新油に対する粘度変化率は-％でした。これは、当社推奨の管理限界値である±％以内であり、良好と判断します。水分は、ppmと当社推奨の管理限界値の以下であり、良好と判断します。酸価は、.mgKOH/gと新油値.mgKOH/gに比較して高いものの、IRで油劣化の兆候を示すカルボン酸の吸収ピークが確認されていないことから、良好と判断します。IRIRチャートの結果、新油と使用油のスペクトルパターンはほぼ一致し、また、油劣化の兆候を示すカルボン酸の吸収ピークが確認されていないことから、良好と判断します。
報告№109-09136 報告№113-00112 | 分析№109-001160 分析№113-000433 | 113-000433 | トライボ診断を実施した結果、現時点の当該機は、継続使用可能な状態にあると判断します。但し、将来的な摩耗進行の有無を確認するため、以下の推奨内容を参考にされて今後のメンテナンスにお役立て下さい。新油との比較による評価を示す粘度、酸価、IR、塩基価のデータは新油データを基準として評価しています。今回は新油データが不明であったため良否の評価ができませんでしたが、今後分析を実施する場合は、使用している新油を同時に分析することをご検討下さい。定期的な分析定期的な潤滑油分析によるトライボ診断を実施することにより、分析データの変化から異常の兆候を早期に発見することが可能となります。また、今回は対象設備の初回分析であるため、最低でもあと回分析を実施し、分析データの変化から今後の対応を検討することを推奨します。はフェログラフィーおよびSOAP-Tの結果から総合的に判断した結果、継続使用は可能ですが、今後の機器の機能を確認するためにも傾向管理が有用と考えます。フェログラフィー【定量分析：Is値】Is値は異常摩耗の早期発見パラメータのつで、摩耗粒子を定量化するために用います。今回のIs値はの乗とやや高い値でした。フェログラフィー【定性分析：摩耗粒子および摩耗形態観察】分析結果から観察された代表的な粒子は、以下の通りでした。正常な摩耗粒子・潤滑状態が正常なマイルド摩耗により発生。切削粒子・異物や金属表面の微小突起による切削摩耗により発生。シビア粒子・潤滑状態がやや厳しい凝着摩耗により発生。金属潤滑部が局部的に油膜切れを起していると考えられます。観察された摩耗粒子の中でも切削粒子、シビア粒子は、将来的な摩耗の進行に繋がる可能性を示唆しているため、傾向監視が必要と思われます。切削摩耗は、他の摩耗形態に比較して摩耗進行速度が速く注意が必要で、定期的なトライボ診断による状態監視が必要と考えます。切削摩耗の原因となる混入異物が残留している場合、この異物により切削摩耗が継続して発生する可能性があります。シビア粒子は凝着摩耗に分類されます。この摩耗粒子は、摺動面で凝着、破断を繰り返し、この過程で生じる移着粒子が成長して摩耗粒子となります。そのため、摺動面では局部的に油膜切れが発生していることを示しています。この状態が継続した場合、摩耗粒子のサイズは徐々に大型化していき、設備の損傷に至る場合がありますので、傾向監視が必要です。Iカップリング発光分光分析【SOAP-T】検出された金属元素から発生箇所を推定すると、以下の通りでした。鉄、鉛・エンジン部品リン、亜鉛、カルシウム・添加剤アルミニウム、ナトリウム・外部混入異物計数汚染度計数汚染度はNAS級以上と汚染されていました。重量汚染度はmg/mlと汚染されていました。光学顕微鏡写真重量汚染度で濾過したフィルタ表面上の夾雑物を光学顕微鏡で観察した結果、金属片、鉄錆、砂等が観察されました。粒度分布粒度分布は.～μmの範囲にあり、.μmにピークが確認されました。μm以下の粒子が多いことから、これらのほとんどは、燃焼して発生した煤であると推定されます。燃焼して発生したすす等が油中粒子の主成分であることが推測できます。粘度、酸価、塩基価については新油値が不明であり、良否の評価ができませんでした。粘度粘度はmm/sでした。水分はppmと当社推奨の管理限界値以下にあり、良好と判断します。酸価・IR酸価劣化の進行度は、酸価およびIRの結果から総合的に判断します。酸価は、gKOH/gと測定されたものの、良否の評価ができませんでした。また、IRチャートの結果、cm-付近にピークが確認されましたが、新油チャートとの比較ができていないことから、油劣化によるものか、添加剤によるものか判断できませんでした。塩基価は.mgKOH/gでした。
報告№109-09136 報告№111-00411 | 分析№109-001160 分析№111-001961 | 111-001961_date111220 | 更油からの使用時間をもとに潤滑油の余寿命を評価したところ、潤滑油は次回定検まで使用可能と判断できました。次回定検時に更油を実施しない場合は、酸化安定度を知るための分析を実施し、余寿命を確認することを推奨します。酸化安定度はminであり、当社推奨の管理限界値のmin以上であることから、良好と判断します。
報告№106-0025 報告№106-6143 但し、前回報告で述べたように、汚染の要因は粘着性のあるスラッジであるため、今後再発する可能性が考えられます。再発の有無を確認するため、３ヶ月後に精点Ｂを実施し、再発が確認された場合は、貴社でも数多く実績のある当社清浄分散剤ＴＳ－６０４の投与と濾過を推奨します。 | 分析№106-00118 分析№106-03031 | 106-03031 | 前回の結果で、重量汚染度が管理限界値を超えていた。そのため、年月日から濾過を実施している。現在の汚染状況を確認する。精点Bを実施した結果、計数汚染度が前回のNAS級から今回NAS級にランク減少し、重量汚染度もmg/mlから.mg/mlに改善されました。現在油濾過中ですが、濾過の効果が確認されており、油濾過を終了しても良い状態になったものと判断します。
報告№102-0354 | 分析№102-03407 | 102-03407 | 濾過前の試料油を分析した結果、軸受摺動面で厳しい金属接触が発生していることがわかりました。直ちに異常ではないものの、今後、更に摩耗が進行する場合があるため、ヶ月後に再度分析を実施し、摩耗の進行状況を確認されることを推奨します。これらのことは、異常摩耗の早期発見パラメータであるフェログラフィーのIs値が、と非常に良好の範囲にあるものの、摩耗粒子の形態観察の結果、金属接触が厳しい場合に発生するシビア粒子が多く見られたことから判断します。
報告№109-09136 報告№109-09193 | 分析№109-001160 分析№109-001504 | 109-001504 | 軸受の潤滑状態および初期試験を実施し、前回データと照合した結果、油中摩耗粒子の減少が確認されました。油中の粒子濃度は、油膜破断による発生や、油槽内などでの沈降が均衡したところで一定、いわゆる平衡状態になりますが、このバランスが崩れると増加する場合と減少する場合とに分かれます。本設備では、油中の粒子が減少する要因となるフィルタ類は設置されておらず、濾過による減少は考えられませんので、油中の摩耗粒子が減少したのは、摩耗粒子がほとんど発生せず、油槽内部での沈降があったためと考えられます。以上のことから、本設備は摩耗の進行がなく、潤滑状態は安定した状態にあったものと判断します。これらのことは、前回に比較して、計数汚染度はμm以上の粒子数が若干増加したものの、μm未満の粒子数に減少傾向が確認されたことSOAP／D-SOAPの鉄および錫が検出されなかったこと異常摩耗の早期発見パラメータであるフェログラフィーのIs値がのマイナス乗と良好の範囲にあること以上のことから判断しました。潤滑油の基本特性潤滑油の基本特性は、良好の範囲にあることから、本試料油は継続使用可能と判断します。尚、RBOTの減少傾向から、管理限界値到達時期を計算したところ、年月となり継続使用可能と判断できましたが、今後RBOTの減少割合が増大する場合がありますので、年に度分析を実施し、油劣化の進行状況を確認されることを推奨します。
報告№108-0250 報告№108-0250 | 分析№108-01810 分析№108-01810 | 108-01810 | 、汚染度、軸受の潤滑状態を確認する。今回の採油は、対象設備の停止中に排油口から実施しているため、油循環中に採油した場合に比較し、油中粒子の沈降の影響を受け、分析データが高濃度に出る可能性があります。今回の分析は以上のことを踏まえて結果を検討しました。【軸受の潤滑状態】分析の結果、計数汚染度がNAS級以上、重量汚染度がmg/mlと共に当社推奨の管理限界値を超えていました。また、異常摩耗の早期発見パラメータであるフェログラフィーのIs値が高いの乗となっていました。摩耗粒子の形態観察で異物の噛み込みにより発生する切削粒子がやや多く観察され、フィルタ表面の異物観察で金属片、鉄錆、砂等が観察されました。更にSOAP／D－SOAPで鉄が検出されたことから、汚染度が高い要因は、摩耗と外部から混入した異物によるものと考えられました。外部混入異物は、今回の採油が対象設備の停止中に排油口から採油を実施しているため、排油口配管内部に残留していた汚染物が検出された可能性が高いと思われますが、同時に観察された摩耗粒子から判る摩耗形態は、軽微ではあるものの切削摩耗であることが確認されました。切削摩耗は異物が混入していない状態に比較して、摩耗進行速度が速く注意が必要で、転がり軸受でこの摩耗形態が発生した場合、寿命が分の程度に低下することが知られています。今後、更に摩耗が進行し、転がり軸受の寿命の指標となるフレーキングに進展することが懸念されるため、一旦油槽内を清掃されると共に、運転再開後ヶ月以内に再度分析を実施し、摩耗の進行状況を確認することを推奨します。【】を示す粘度、水分、全酸価、IRの各データは良好の範囲にあることから、この油は継続使用可能と判断します。【採油について】上述しましたように、今回の採油は停止中の採油であるため、運転中の採油に比較して汚染度は高目に出ている可能性があります。採油は、粒子の沈降の影響を少なくすることが重要であり、そのため油中粒子が均一な分散状態で実施されることを併せて推奨します。
報告№103-0228 | 分析№103-02213 | 103-02213 | 分析の結果、軸受メタルとオイルリングの摩耗が確認されました。今後、オイルリングの動きが悪く、油の供給量が減少し、油膜切れが発生する可能性がありますので、オイルリングの動作状況を確認されると共に、ヶ月以内に分析を実施し、摩耗の進行状況を確認されることを推奨します。これらのことは、異常摩耗の早期発見パラメータであるフェログラフィーのIs値は、と良好の範囲にあるものの、摩耗粒子形態観察で、銅合金が多く観察されたことD－SOAPで、オイルリングの主成分である銅が検出されたこと以上のことから判断しました。尚、軸受の使用限界を推定するために必要ですから、軸受の直径及び幅、油量、回転数をお知らせ下さい。
報告№102-4077 | 分析№102-03119 | 102-03119 | 分析の結果、オイルリングの摩耗が確認されました。今後、オイルリングの振れ回りが増大し、潤滑油を適正にかきあげることができなくなり、油膜切れを発生させることが懸念されるため以下の点に注意をしてください。巡視の際にオイルリングの回転状況を確認するヶ月以内に再度分析を実施し、汚染状況及び摩耗の進行状況を確認するこれらを推奨します。これらのことは、計数汚染度がNAS級と依然として高く、異常摩耗の早期発見パラメータである、Is値が.と良好の範囲にあるものの、摩耗粒子形態観察の結果、異物の噛み込み、金属表面の微小突起により発生した切削粒子、厳しい金属接触により発生したシビア粒子、オイルリングの摩耗により発生した銅合金が多く見られたことD－SOAPで、前回より減少しているものの銅がppmと検出されたことから判断します。
報告№109-09136 報告№113-00121 | 分析№109-001160 分析№113-000461 | 113-000461 | 作動油作動油の劣化はなく、汚染度は良好な範囲にあることから、継続使用可能と判断します。対象設備は継続使用可能な状態にあると判断します。定期的な分析定期的な潤滑油分析によるトライボ診断を実施することにより、分析データの変化から異常の兆候を早期に発見することが可能となります。また、今回は対象設備の初回分析であるため、最低でもあと回分析を実施し、分析データの変化から今後の対応を検討することを推奨します。はフェログラフィーおよびSOAP-Tの結果から総合的に判断した結果、正常な状態にあると考えられます。フェログラフィー【定量分析：Is値】Is値は異常摩耗の早期発見パラメータのつで、摩耗程度を定量化するために用います。今回のIs値はのマイナス乗と低い値でした。フェログラフィー【定性分析：摩耗粒子および摩耗形態観察】観察された全ての粒子量は少でした。Iカップリング発光分光分析【SOAP-T】検出された金属元素から発生箇所を推定すると、以下の通りでした。鉄、ニッケル・シリンダ内壁、ポンプ内部等リン・添加剤カルシウム、ナトリウム・外部混入異物計数汚染度計数汚染度はNAS級と当社推奨の管理限界値NAS級以下にあり、良好と判断します。重量汚染度は.mg/mlと当社推奨の管理限界値mg/ml以下にあり、良好と判断します。光学顕微鏡写真重量汚染度で濾過したフィルタ表面上の夾雑物を光学顕微鏡で観察した結果、鉄錆、砂等が観察されました。粘度粘度は.mm/sと新油値mm/sに比較して、粘度変化率は-％で、当社推奨の管理限界値である±％以内にあり、良好と判断します。水分はppmと当社推奨の管理限界値以下にあり、良好と判断します。酸価・IR酸価劣化の進行度は、酸価およびIRの結果から総合的に判断します。酸価は、.mgKOH/gと新油値.mgKOH/g以下であり、IRチャートの結果、油劣化の兆候を示すカルボン酸の吸収が確認されていないことから、酸化劣化していないと判断します。RBOTRBOTの結果、minと当社推奨の管理限界値min以上であり、良好と判断します。尚、別紙RBOTの減少傾向から油の余寿命を求めた結果、本試料は竣工後から起算して稼働時間が時間まで使用可能であることが分かりました。
報告№108-0204 報告№108-0199 | 分析№108-01503 分析№108-01418 | 108-01418 | 、軸受の潤滑状態を確認する。今回の採油は、対象設備の停止中にドレン弁から実施しているため、油循環中に採油した場合に比較し、油中粒子の沈降の影響を受け、分析データが高濃度に出る可能性があります。今回の分析は以上のことを踏まえて結果を検討しました。分析の結果、摩耗粒子の形態観察でμmサイズの疲労摩耗粒子が観察されました。観察された摩耗粒子は視野に個と少ないことから、直ちに異常ではないものの、今後更に摩耗が進行することが懸念されるため、運転を再開している場合、今回の分析項目に計数汚染度、SOAP／D－SOAPの分析項目を追加して、再度分析を実施し、汚染度および摩耗の進行状況を確認されることを推奨します。一方、を示す粘度、水分、全酸価、RBOTの各データは良好の範囲にあることから、この油は継続使用可能と判断します。尚、上述しましたように今回の採油は対象設備の停止中の採油であるため、油中の摩耗粒子などが平均的に分散した状態とはいえない状態で採油されている可能性があります。採油は、粒子の沈降の影響を少なくすることが重要であり、そのため油中粒子が均一な分散状態で実施されることを併せて推奨します。
報告№109-09136 報告№111-00743 | 分析№109-001160 分析№111-003772 | 111-003772 | 分析の結果、TS－の投与によりスラッジが溶解・分散されたことが確認されました。Iカップリング発光分光分析供試の潤滑油を分析した結果、検出された金属元素は、SOAP-Tの結果表に示すように、鉄、銅、クロム、ニッケル、リン、亜鉛、カルシウム、ナトリウムでした。検出されたこれらの金属元素から発生箇所を推定すると鉄、銅、クロム、ニッケル・シリンダ・ポンプ内部等リン、亜鉛・オイル添加剤カルシウム、ナトリウム・外部混入異物であると思われます。このうち、機械部品が摩耗したと思われる元素はのグループです。TS－投与前に比較してSOAP-Tで油の添加剤成分であるリン、亜鉛が減少していることから、スラッジが溶解・分散されたと考えられます。前回に比較して計数汚染度はNAS級からNAS級にランク減少していました。そして、重量汚染度はmg/mlから.mg/mlに減少していたことから、TS－を投与したことにより、スラッジが溶解・分散されて、汚染度が減少したと考えられます。
報告№105-8031 報告№105-0320 | 分析№105-02161 分析№105-02004 | 105-02004 | 分析の結果、μm未満のマイクロフレーキングが確認されているものの、ベアリングは継続使用可能な範囲にあると判断します。計数汚染度は良好と判断します。計数汚染度はNAS級と当社推奨の管理限界値のNAS級以内にあり良好と判断します。重量汚染度はmg/mlでした。重量汚染度はmg/mlでした。機器の潤滑状態分析の結果、μm未満のマイクロフレーキングが確認されているものの、ベアリングは継続使用可能な範囲にあると判断します。SOAPの結果、摩耗により発生した鉄および鉛が検出されました。SOAPの結果、軸受軌道面の摩耗により発生した鉄および鉛が検出されました。D－SOAPの結果、鉄および銅が検出されました。D－SOAPの結果、摩耗により発生した鉄および銅が検出されました。フェログラフィーの結果、継続使用可能な状態にあると判断します。フェログラフィーの結果、μm未満のマイクロフレーキングが確認されているものの、ベアリングは継続使用可能な範囲にあると判断します。
報告№107-0366 報告№110-00542 | 分析№107-01900 分析№110-002451 | 110-002451 | 濾過前の試料油を分析した結果、摩耗粒子の形態観察で潤滑状態が正常な場合に発生する摩耗粒子、金属潤滑部が局部的に油膜切れを起して発生するシビア粒子が比較的多く観察されました。計数汚染度は前回に比較してNAS級からNAS級にランク増加していました。主にサーボシリンダ内壁やポンプ内部で摩耗が発生している可能性が考えられます。現在のところ、NAS級と非常に良好の範囲にあるものの、このまま摩耗が進行し、汚染度がNAS級のやや不良領域に増加した場合、バルブ類の動作障害やフィルタの目詰まり等が発生することが懸念されます。これらの障害発生に対する弊害を勘案の上、念のため、ヶ月後に再分析を実施し、摩耗の進行状況および汚染の状態を確認することを推奨します。
報告№109-09103 報告№109-09103 | 分析№109-000992 分析№109-000992 | 109-000992 | 泡立ち試験の結果は、一般的には消泡性能が低くいと判断できる値の-でしたが、新油値の-と同レベルにあったため、良好と判断します。また、を示す粘度、全酸価の各データが良好の範囲にあることから、本試料油は継続使用可能と判断します。尚、水分が新油に比較して高い値です。使用油であるAlphasynPGは、ポリグリコールベースの合成ギヤオイルであるため、水分を吸収しやすい特性があります。今後は、水分濃度の増加に注意されることを推奨します。機器の潤滑状態潤滑状態の異常の早期発見パラメータである潤滑状態指数は、の乗と濾過設備のない機器であれば正常な潤滑状態にあると判断できます。しかし、当該機の潤滑系にはフィルタが設置されているため、別紙インライン・オフラインフィルタの影響に示すとおり、潤滑状態が異常となり大型の摩耗粒子が発生したとしても粒子の大部分が捕捉されてしまい正常な潤滑状態にあると誤認してしまう可能性があります。このようなフィルタの影響を考慮に入れたLCインデックスは、摩耗がやや厳しい状態に分類されるの乗領域となりました。推定により求めたLCインデックスがこの値であれば、ギヤの継続続使用は可能と思われますが、的確な潤滑状態を確認するには、ヶ月後に再度分析を実施し、摩耗進行の有無を確認することを推奨します。尚、摩耗粒子の形態観察で観察された粒子は、μmサイズの粒子が比較的多く観察されており、フィルタ精度μmのオフラインフィルタの効果が低下している可能性があります。オフラインフィルタに目詰まりが発生している可能性がありますので、差圧の上昇またはオフラインフィルタの吐出量の減少がないかご確認下さい。泡立ち試験の結果、消泡性能が低いと判断できる値であるものの、新油と同レベルにあると判断します。粘度は良好。粘度は.mm/sと新油値.mm/sに比較して、粘度変化率は-.％で、当社推奨の管理限界値である±％以内にあり、良好と判断します。粘度はmm/sとなっています。粘度はmm/sとなっています。粘度指数はとなっています。粘度指数はとなっています。泡立ち試験は-です。泡立ち試験は-と新油と同レベルにあり、消泡性能が新油と同レベルにあると判断します。水分は新油値より高い値となっています。水分はppmと新油値より高い値となっています。全酸価は良好。全酸価はmgKOH/gと新油値.mgKOH/gに比較して高いものの、IRの結果で油劣化の兆候を示すカルボン酸の吸収が確認されていないことから、良好と判断します。機器の潤滑状態精密な濾過設備がない機器であれば、潤滑状態指数は正常の範囲にあると判断します。潤滑状態指数は正常の範囲にあると判断します。異常摩耗の早期発見パラメータである潤滑状態指数がの乗と精密な濾過設備がない機器であれば、潤滑状態指数は正常の範囲にあると判断します。
報告№102-4538 | 分析№102-03358 | 102-03358 | 精点Aを実施した結果、潤滑油中には、軸受表面で厳しい金属接触が発生した場合に発生する摩耗粒子が確認されました。ただし、本試料油がストレーナドレンより採油されているため、ストレーナ内、又は、配管内に残留していたものを採取した可能性がある。これらの摩耗粒子が現在発生している摩耗粒子であるのか、或いは、過去に発生した摩耗粒子であるのかの判断を行うには、これらの異常摩耗を示す粒子が減少傾向を示すのか、或いは、増加傾向を示すのかを分析により確認し、異常摩耗進行の有無を確認することが必要である。今後も、同じ条件で採油を実施することが重要なため、ご対応よろしくお願いいたします。これらのことは、計数汚染度はNAS級と清浄でSOAP／D-SOAPでメタルの主成分である錫が検出されていないものの、フェログラフィーの摩耗粒子形態観察の結果、金属接触が厳しい場合に発生するシビア粒子、球状粒子が確認されたことから判断した。
報告№102-6165 報告№102-6165 | 分析№102-03062 分析№102-03062 | 102-03062 | 精点Aを実施した結果、を示す粘度、水分、全酸価、IR、RBOTの各データは管理基準値内にあり、この油は継続使用可能と判断します。但し、本試料油は、油濾過機が設置されている油槽であるため、油中の粒子が除去されていますので、診断は油濾過機による減少率を考慮して潤滑状態を解析する必要があります。今回の解析は、十分に濾過時間が経過し、油中粒子が飽和状態になっていると仮定しています。油濾過機による油中の摩耗粒子の減少率は油濾過機の入口と出口の汚染度を評価し、その結果から求めますが、今回は油濾過機の出口から採取した試料がありませんので、減少率を濾過能力が良好とされる一般的な濾過率.として解析を行います。尚、濾過率を考慮した減少率は油濾過機の吐出量と総油量との比から換算します。本機の油濾過機の吐出量は毎時L、設備油量はLですので減少率はとなります。油濾過機により時間で％の粒子が減少するとした場合、油がパスして増加する粒子数は、今回計数汚染度の～μmレンジですと個/mlの％の個/mlとなります。更に、この発生粒子数から平衡濃度を計算します。平衡濃度は下式により求めます。平衡濃度＝発生粒子数／減少率・式油濾過機が設置されていない場合の減少率を.とすると平衡濃度は個/mlとなります。このことから分かるように、本試料油中の汚染度は、油濾過機が設置されていることでNAS級になっていますが、油濾過機がないと仮定した場合、計算により求めたように～μmレンジの汚染度はNAS級以上の汚染状態になる可能性を示唆するものととらえる事が出来ます。他のレンジを同様に計算すると以下のようになり、NAS級以上となります。～～～～以上等級級以上以上のことから、濾過機の影響で汚染状態はNAS級と当社推奨の管理限界値に到達しており、摩耗が発生している状態であると思われます。摩耗粒子の形態がメタルコンタクトがあった場合に発生する形態のシビア摩耗粒子であり、今後さらに摩耗が進行する可能性がありますので、ヶ月以内に再度分析を実施し、摩耗の進行状況を確認されることを推奨します。尚、傾向を見るため、油槽から採油すると同時に油濾過機の濾過前と濾過後の位置から採油を実施し、分析結果から減少率を導き、その減少率を上記方法により油濾過機がない場合の粒子数を求め、その粒子数の変化により金属接触が進行しているか落ち着いてきているのかを確認されることを推奨します。
|  | 113-001280 | 潤滑油の劣化はなく、汚染度は良好な範囲にあることから、継続使用可能と判断します。対象設備は継続使用可能な状態にあると判断します。はフェログラフィーおよびSOAPの結果から総合的に判断した結果、正常な状態にあると考えられます。フェログラフィー【定量分析：Is値】Is値は異常摩耗の早期発見パラメータのつで、摩耗粒子を定量化するために用います。前回に比較して、Is値はの乗から変化はなく、低い値でした。フェログラフィー【定性分析：摩耗粒子および摩耗形態観察】分析結果から観察された全ての粒子量は少でした。Iカップリング発光分光分析【SOAP】検出された金属元素から発生箇所を推定すると、以下の通りでした。鉄、鉛、銅・エンジン部品リン、亜鉛、カルシウム、マグネシウム・添加剤アルミニウム、ホウ素・外部混入異物．前回同様に、粘度、水分、塩基価の各データは良好でした。
報告№108-0411 報告№114-00046 | 分析№108-02744 分析№114-000117 | 114-000117 | 分析の結果、、汚染度は共に良好の範囲にあることから、潤滑油は継続使用可能な状態にあると判断します。分析結果粘度、水分、酸価、RBOT、IRの各データは良好です。尚、別紙RBOTの減少傾向から油の余寿命を求めた結果、対象の潤滑油は直近の更油から起算して年月まで使用可能であると推定できます。油の汚染度水分は良好です。
報告№108-5077 報告№108-5077 | 分析№108-02814 分析№108-02814 | 108-02814 | トライボ診断の結果、泡立ち試験を除く項目は良好です。泡立ち試験の結果は、一般的には消泡性能が低くいと判断できる値の-ですが、新油値の-と同レベルにあったため、良好と判断します。機器の潤滑状態潤滑状態指数はの乗と濾過設備のない機器であれば正常な潤滑状態にあると判断できますが、ギヤボックスの油系統にはインラインフィルタとオフラインフィルタがあり、μmサイズ以上の粒子の大部分は捕捉され、異常な摩耗状態が発生したとしても正常な潤滑状態にあると誤認してしまう可能性があります。そこで、フィルタが設置されていない場合の潤滑状態を、一般的なフィルタの効率である.と仮定し、粒子の発生状況から潤滑状態を推定します。その結果、ギヤは継続使用可能な状態にあると思われますが、潤滑状態指数は摩耗がやや厳しい状態であるの乗領域にあると推定できます。推定結果は、フィルタの濾過効率を仮定して求めたものですが、フィルタがない状態では油中の粒子濃度は現在より高いことは明らかです。そのためヶ月後に再度分析を実施し、摩耗進行の有無をチェックすることを推奨します。尚、フィルタの捕捉の影響による誤認を避けるため、これまでの採油箇所に加え、インラインフィルタやオフラインフィルタの捕捉物も分析し、その結果から潤滑状態を評価することを提案します。フィルタ捕捉物の分析を実施する際には、フィルタ使用時間の情報をご提供いただけますようお願い致します。泡立ち試験の結果、消泡性能が低いと判断できる値であるものの、新油と同レベルにあると判断します。粘度は良好。粘度はmm/sと新油値.mm/sに比較して、粘度変化率は-.％で、当社推奨の管理限界値である±％以内にあり、良好と判断します。粘度はmm/sとなっています。粘度はmm/sとなっています。粘度指数はとなっています。粘度指数はとなっています。泡立ち試験は-となっています。泡立ち試験は-と新油と同レベルにあり、消泡性能が新油と同レベルにあると判断します。水分は良好。水分はppmと当社推奨の管理限界値の以下であり、良好と判断します。全酸価は良好。全酸価は.mgKOH/gと新油値.mgKOH/gに比較して高いものの、IRの結果で油劣化の兆候を示すカルボン酸の吸収が確認されていないことから、良好と判断します。機器の潤滑状態摩耗粒子の形態観察の結果、μmサイズの大型の摩耗粒子が観察されています。μmサイズの摩耗粒子が観察されています。異常摩耗の早期発見パラメータである潤滑状態指数がの乗と良好な範囲にあるものの、摩耗粒子の形態観察の結果、μmサイズの大型の摩耗粒子が観察されています。
報告№108-5071 報告№111-00151 | 分析№108-02721 分析№111-000774 | 111-000774 | 潤滑油は継続続使用可能な状態にあるものの、今後は障害予防を目的に以下の対策を推奨します。追加分析消泡性能が低下した場合、ギヤ歯面での油膜形成に影響が出て摩耗の発生が進展することがあります。今後は消泡性能低下の影響により摩耗が進展する可能性がありますので、フェログラフィーおよびSOAP-Tを追加して摩耗状況を確認することを推奨します。分析結果泡立ち試験の結果、消泡性能が低下していることが確認されました。粘度粘度はmm/sと新油値mm/sに比較して、粘度変化率は-％で、当社推奨の管理限界値である±％以内にあり、良好と判断します。泡立ち試験泡立ち試験は-と新油に比較して高い値でした。水分は.ppmと当社推奨の管理限界値の以下であり、良好と判断します。全酸価全酸価は.mgKOH/gと新油値.mgKOH/gに比較して高いものの、IRの結果で油劣化の兆候を示すカルボン酸の吸収が確認されていないことから、良好と判断します。
報告№109-09136 報告№111-00643 | 分析№109-001160 分析№111-003221 | 111-003221 | 潤滑油および対象設備は継続使用可能な状態にあると判断します。但し、今後も摩耗の進行を傾向監視するため、以下の対策を推奨します。定期的な分析摩耗の進行を監視するため、定期的に分析を実施し、摩耗の進行状況を確認することを推奨します。軸受メタルの情報提供今後軸受メタルの摩耗が進行した場合、摩耗程度を評価する必要がありますので、次回分析時には、メタルサイズ、直近のメタル交換からの運転時間をお知らせください。フェログラフィー異常摩耗の早期発見パラメータとして摩耗粒子を定量化して評価するフェログラフィーのIs値は、潤滑状態が厳しいの乗でした。摩耗粒子の形態で比較的多く観察された粒子は、潤滑状態が正常な場合に発生する摩耗粒子でした。これらの摩耗粒子が観察された場合、潤滑部で発生している摩耗形態は、正常なマイルド摩耗であることが分かります。Iカップリング発光分光分析供試の潤滑油を分析した結果、検出された金属元素は、SOAPの結果表に示すように、鉄、鉛、銅、錫、リン、亜鉛、カルシウム、バリウム、アルミニウム、ケイ素、ナトリウム、マグネシウム、ホウ素でした。検出されたこれらの金属元素から発生箇所を推定すると鉄、鉛、銅、錫・軸受等リン、亜鉛、カルシウム・オイル添加剤バリウム、アルミニウム、ケイ素、ナトリウム、マグネシウム、ホウ素・外部混入異物であると思われます。このうち、機械部品が摩耗したと思われる元素はのグループです。銅を使用した箇所の溶出SOAPの結果、銅がppm検出されたことから、銅を使用した部分の溶出が発生しています。亜鉛系添加剤を使用している潤滑油で銅が検出される場合、潤滑系統内でこれらの金属が亜鉛系添加剤の影響により溶出することが知られています。今回の検出は、この溶出によるものと考えられます。今後、別紙鉱油の酸化に対する金属触媒の影響に示すように濃度の増加に伴い酸化速度が速まる可能性があります。計数汚染度はやや高い値でした。フィルタ表面の異物観察で鉄錆、砂等が観察されたことから、汚染度が高い要因は、摩耗と外部混入異物の影響と思われます。粘度、水分、酸価、IRの各データは良好でした。
報告№109-09136 報告№113-00232 | 分析№109-001160 分析№113-000884 | 113-000884 | 油の劣化は確認されず、データは正常な範囲にあることから潤滑油は継続使用可能な状態にあると判断します。軸受は継続使用可能な状態にあると判断します。但し、今後の摩耗進行の有無を確認するためにも傾向監視を継続することが有効です。定期的な分析今後懸念される切削摩耗の進行を監視するため、定期的に分析を実施することを推奨します。はフェログラフィーの結果から判断した結果、継続使用は可能ですが、今後の機器の機能を確認するためにも傾向管理が有用と考えます。フェログラフィー【定量分析：Is値】Is値は異常摩耗の早期発見パラメータのつで、摩耗粒子を定量化するために用います。Is値は前回に比較しての乗から乗に低下し、低い値でした。フェログラフィー【定性分析：摩耗粒子および摩耗形態観察】分析結果から観察された代表的な粒子は、以下の通りでした。切削粒子・異物や金属表面の微小突起による切削摩耗により発生。観察された摩耗粒子の中でも切削粒子は、将来的な摩耗の進行に繋がる可能性を示唆しているため、傾向監視が必要と思われます。摩耗形態の中でも切削摩耗は摩耗進行速度が速く、転がり軸受でこの摩耗形態が発生した場合には寿命が分の程度に低下することも知られており、切削摩耗により生じた軌道面の損傷が起点となって転がり軸受の寿命となるフレーキングに進展することから傾向監視による経過監視が必要です。切削摩耗の発生原因となる混入異物が残留している場合、この異物により切削摩耗が継続して発生する可能性があります。計数汚染度は前回に比較してNAS級からNAS級にランク低下し、良好でした。前回同様に粘度、水分、酸価の各データは良好な範囲にありました。
報告№108-0389 報告№108-0389 | 分析№108-02619 分析№108-02619 | 108-02619 | 分析の結果、摩耗の安定が確認され、ギヤ歯面および転がり軌道面の潤滑状態は正常と判断します。これらのことは、前回に比較して、計数汚染度はランク減少し、SOAP／D-SOAPの鉄濃度に変化がないこと異常摩耗の早期発見パラメータであるフェログラフィーのIs値がの乗とやや高いものの、摩耗粒子の形態観察の結果、μm未満の鉄系粒子が支配的であること以上のことから判断しています。計数汚染度は良好と判断します。計数汚染度は良好と判断します。計数汚染度はNAS級と当社推奨の管理限界値のNAS級以内にあり、良好と判断します。重量汚染度はmg/mlとなっています。重量汚染度はmg/mlとなっています。機器の潤滑状態フェログラフィーの結果、μm未満の鉄系粒子が多く観察されています。SOAPの結果は良好です。SOAPの結果、油の添加剤成分であるリンが検出されています。摩耗により発生する鉄が検出されていないことから、良好と判断します。D－SOAPの結果、鉄が検出されています。D－SOAPの結果、摩耗により発生する鉄が検出されています。フェログラフィーの結果、ギヤ歯面および転がり軸受は継続使用可能と判断します。異常摩耗の早期発見パラメータであるフェログラフィーのIs値がの乗とやや高いものの、摩耗粒子の形態観察の結果、μm未満の鉄系粒子が多く観察されています。
報告№109-09136 報告№111-00149 | 分析№109-001160 分析№111-000740 | 111-000740 | 更油からの使用時間をもとに潤滑油の余寿命を評価したところ、潤滑油は次回定検まで使用可能と判断できました。次回定検時に更油を実施しない場合は、酸化安定度を知るための分析を実施し、余寿命を確認することを推奨します。酸化安定度はminであり、当社推奨の管理限界値のmin以上であることから、良好と判断します。
報告№104-0241 | 分析№104-01845 | 104-01845 | 濾過前の試料油を分析した結果、摩耗粒子形態観察で、摩擦熱が高い場合に発生する黒錆がやや多く観察されました。D－SOAPで、前回に比較して鉄がからに僅かに上昇していました。サーボシリンダ内壁に摩耗が発生していると考えられました。今後、このまま摩耗が進行した場合、汚染度が上昇し、バルブ類の動作障害が発生する懸念があります。これらの障害発生に対する弊害を勘案の上、予防処置としてヶ月以内に再度分析を実施し、摩耗の進行状況及び汚染度の上昇程度を確認されることを推奨します。尚、RBOTが前回に比較し、min上昇したのは、新油の補充等の影響が考えられます。今後は、今回のRBOT値によりデータ管理を行います。
報告№108-7522 報告№108-7522 | 分析№108-02499 分析№108-02499 | 108-02499 | 精点Aを実施し、前回データと照合した結果、計数汚染度がランク減少し良好の範囲にあります。しかし、SOAP／D－SOAPの結果、ホワイトメタルの主成分である錫の増加が確認され、同時にフェログラフィーの結果でフレッティングにより発生した赤錆が多く観察されています。このような分析データとなった場合、フレッティングにより軸受台金とペデスタル間で微細な赤錆が発生する摩耗現象が発生し、その影響で軸受摺動面で軽いメタルコンタクトが発生し、錫濃度を上昇させているものと思われます。軸受メタルの摩耗程度を平均的な摩耗深さにより確認します。その方法は、軸受メタルの主成分である錫がSOAPでppm検出されており、この錫濃度ppmと油量Lから下式によります。錫の摩耗体積＝錫濃度×-×油量×.×÷錫密度＝×-××.×÷.＝平均的な摩耗深さ＝摩耗体積÷摩耗面積×＝÷.×＝.計算の結果、平均的な摩耗深さが.μmとなり、メタルの表面粗さをsと仮定すると、メタルの表面は鏡面状態になっている部分が発生していると考えられ、油膜が形成し難い状態になっていると思われます。年の初期試験以降、新油の補充量が不明ですが、新油が補充されていた場合、今回の錫濃度より高くなり、摩耗深さは大きくなっていた可能性があります。同発電所では、年にトライボ診断でメタルの損傷を予防した事例があります。その際の号Aメタルは、錫がppmであったことから、本試料油のppmも年前と同程度の摩耗状態になっていると思われます。可能であれば、至急メタルの摩耗状況を分解点検により確認することを推奨します。これらのことは、前回に比較して、計数汚染度はランク減少しており、異常摩耗の早期発見パラメータであるフェログラフィーのIs値が-と良好の範囲にあるものの、摩耗粒子の形態観察の結果、フレッティングにより発生するμm未満の赤錆が多く観察されたことSOAP／D-SOAPの鉄および錫濃度が増加していること以上のことから判断しています。尚、潤滑油の基本特性も良好の範囲にあることから継続使用可能と判断します。
報告№109-09249 報告№110-00298 | 分析№109-001747 分析№110-001158 | 110-001158 | 本試料は、汚染や摩耗に関するデータが異常として出やすいドレンバルブから採油されたにも関わらず、分析の結果は全ての分析項目の値が当社推奨の管理基準を満たしており、新油分析値との比較結果も問題となる値はなかったことから、油は継続使用可能な状態であり、また運転中における潤滑状態も正常であったものと判断します。分析結果特性低下特性低下に係るパラメータの分析結果は良好と判断します。粘度粘度はmm/sと新油値mm/sに対する粘度変化率は-％で、当社推奨の管理限界値である±％以内にあり、良好と判断します。全酸価添加タービン油の全酸価は、油メーカによって初期値が違うため統一した管理基準を設定するのが困難であることから、当社では管理限界値を設定しておらず、新油分析値との比較及び他の分析項目の結果より全酸価の状態判断を行います。その結果、全酸価は.mgKOH/gと新油値.mgKOH/gに比較して若干高くなっていますが、IRチャートに示すように劣化の兆候として現れるカルボン酸などの有機物・有機化合物の発生が確認されていないことから、異常のない値と判断します。酸化安定度酸化安定度はminであり、当社推奨の管理限界値のmin以上であることから良好と判断します。有機物・有機化合物有機物・有機化合物は、IRチャートによる新油分析値との比較の結果、cm-付近に劣化の兆候を示すカルボン酸の吸収が確認されていないことから、良好と判断します。色相はL.であり、新油値のL.に比較して変化はないことから、良好と判断します。汚染に係るパラメータの分析結果は良好と判断します。水分はppmであり、当社推奨の管理限界値の以下であることから良好と判断します。汚染粒子数はNAS級であり、当社推奨の管理限界値のNAS級以内であることから良好と判断します。汚染度物重量は.mg/mlであり、当社推奨の管理限界値のmg/ml以内であることから良好と判断します。摩耗運転中における潤滑状態は正常であったものと判断します。異常摩耗の早期発見パラメータであるフェログラフィーのIs値がのマイナス乗と当社基準値と比較して良好の範囲にあったことから潤滑箇所の潤滑状態は正常と判断します。金属濃度SOAP法により金属濃度を測定した結果、金属元素は検出されなかったことから、潤滑箇所で発生する金属接触による摩耗や、外部からの異物などの混入は見られず良好と判断します。金属濃度酸溶解法により金属濃度を測定した結果、外部から混入したと思われる亜鉛とカルシウムがと僅かに検出されましたが、良好と判断します。
報告№107-4545 報告№109-09404 | 分析№107-02185 分析№109-002639 | 109-002639 | トライボ診断の結果、粘度を除く項目は良好でした。粘度は、新油値のmm/sに比較し変化率が-.％のmm/sとなっており、当社推奨の管理限界値である±％を超えていました。粘度低下の要因のひとつとなる異種油の混入や劣化がIRで確認できなかったことから、今回の粘度低下は、潤滑油の製造ロットによる差異、または、潤滑油の分子がせん断作用を受けて低下したことなどが考えられます。尚、前回に比較して全酸価の上昇が確認されていないため、現在のところ本試料油は継続使用可能な状態にありますが、粘度低下は、シール部からの漏れ量の増加や、油膜形成に影響し摩耗の促進につながりやすくなることから、定期的な分析により粘度の低下および油の劣化の進行状況を確認することを推奨します。粘度が当社推奨の管理限界値を超えていました。粘度粘度はmm/sと新油値mm/sに比較して、粘度変化率は-.％で、当社推奨の管理限界値である±％を超えていました。粘度粘度はmm/sでした。粘度指数粘度指数はでした。水分はppmと当社推奨の管理限界値の以下であり、良好と判断する。全酸価全酸価は.mgKOH/gと新油値.mgKOH/g以内にあり、良好と判断します。
報告№109-09136 報告№111-00505 | 分析№109-001160 分析№111-002327 | 111-002327 | グリースおよび軸受は継続使用可能な状態にあると判断します。但し、今後も摩耗の進行を傾向監視するため、以下の対策を推奨します。定期的な分析凝着摩耗や疲労摩耗の進行を監視するため、定期的に分析を実施し、摩耗の進行状況を確認することを推奨します。新グリースとの比較による評価グリースの物理的性状を示すIRのデータは新グリースデータを基準として評価しています。今回はグリース名が不明であったため判断できませんでしたが、今後評価する場合は、充填用の新グリースを同時に分析することをご検討下さい。フェログラフィー摩耗粒子の形態で比較的多く観察された粒子は、潤滑状態が正常な場合に発生する摩耗粒子金属潤滑部が局部的に油膜切れを起して発生するシビア粒子繰返し応力を受けて発生する疲労摩耗粒子でした。このような摩耗粒子が観察された場合には、潤滑部では正常なマイルド摩耗潤滑状態がやや厳しい凝着摩耗疲労による疲労摩耗が発生していることが分かります。Iカップリング発光分光分析供試グリースを分析した結果、検出された金属元素は、SOAP-Tの結果表に示すように、鉄、鉛、銅、ニッケル、錫、リン、亜鉛、カルシウム、バリウム、アルミニウム、ナトリウム、マグネシウムでした。これらの検出された金属元素から発生箇所を推定すると鉄、鉛、銅、ニッケル、錫・軸受等リン、亜鉛、バリウム・グリース添加剤カルシウム、アルミニウム、ナトリウム、マグネシウム・増ちょう剤等であると思われます。このうち、機械部品が摩耗したと思われる元素はのグループです。グリースの物理的性状IRの結果、油劣化の兆候を示すカルボン酸の吸収が確認されていないことから、良好と判断します。
報告№109-09136 | 分析№109-001160 | 113-002319 | 対象設備は継続使用可能な状態にあると判断します。但し、水分濃度が高いことから、以下の対策を推奨します。更油水分の影響により金属表面で腐食摩耗が発生し、発生した鉄錆等の粒子が潤滑部に噛み込み、摩耗が進行することが懸念されることから、予防措置として更油を推奨します。定期的な分析今後の摩耗推移を監視するため、定期的な分析実施を推奨します。異常摩耗の早期発見のパラメータであるIs値は、レベルとやや高い値でした。また、潤滑部の摩耗が認められたため、定期的に潤滑油分析を実施し、摩耗推移を監視することが有用と考えます。フェログラフィーで比較的多く観察された粒子は、以下の通りです。正常な摩耗粒子・潤滑状態が正常なマイルド摩耗により発生。シビア粒子・潤滑状態がやや厳しい凝着摩耗により発生。極微小領域で油膜切れが発生したことを示します。シビア粒子は、摩擦面が将来的に異常摩耗へ進展する可能性を示唆しているため、傾向監視が有用と思われます。詳細は、別紙傾向監視が必要な摩耗粒子をご覧ください。シリンダライナ、ピストンリングの摩耗SOAP-Tで鉄が.ppmと比較的高い値で検出され、フェログラフィーで鉄系のシビア粒子が観察されたことから、鉄を主成分とした部品、例えばシリンダライナやピストンリング等が摩耗している可能性があるため、今後の摩耗進行の監視が有用です。コンロッドメタル、クランクメタルの摩耗SOAP-Tでメタルの主成分である錫がppm、鉛がppm、銅が.ppm検出されたことから、コンロッドメタル、クランクメタルが局部的に摩耗していると推定されました。検出されたメタル成分は、現時点では低濃度であることから継続使用に支障がない範囲であると判断しますが、今後、摩耗が進行し異常摩耗に進展することを防止するため、傾向分析による摩耗推移の監視が有用です。詳細は、別紙コンロッドメタル・クランクメタルの摩耗をご覧ください。固形カルシウム化合物の生成SOAP-Tでカルシウムがppm検出されました。この固形カルシウムは、潤滑油に混入した燃焼ガス中の酸成分がカルシウム添加剤と中和反応して生成される比較的硬い化合物のため、摺動面に噛み込み、切削摩耗が進行することが懸念されます。詳細は、別紙固形カルシウム化合物の生成をご覧ください。粘度、酸価、塩基価の各データは良好です。水分はppmと当社推奨の管理限界値を超えていました。今後、水分の影響でエンジン内部に錆が発生し、その影響で摩耗が発生する懸念があります。
報告№109-09136 | 分析№109-001160 | 113-002567 | 対象設備は継続使用可能な状態にあると判断します。但し、潤滑油は水分が高いことから以下の対策を推奨します。更油或いは水分除去水分の影響により金属表面で腐食摩耗が発生し、発生した鉄錆等の粒子が潤滑部に噛み込み摩耗が進行することがありますので、予防措置として更油或いは水分除去を推奨します。定期的な分析今後の摩耗推移を監視するため、定期的な分析実施を推奨します。新油の分析粘度、酸価、塩基価は、油の性能を評価するパラメータの一種です。油の性能低下は、新油との比較が必要なことから、未使用油の提供および分析による比較評価を推奨します。異常摩耗の早期発見のパラメータであるIs値は、レベルとやや高い値でした。また、潤滑部の摩耗が認められたため、定期的に潤滑油分析を実施し、摩耗推移を監視することが有用と考えます。固形カルシウム化合物の生成SOAP-Tでカルシウムがppm検出されました。この固形カルシウムは、潤滑油に混入した燃焼ガス中の酸成分がカルシウム添加剤と中和反応して生成される比較的硬い化合物のため、摺動面に噛み込み、切削摩耗が進行することが懸念されます。詳細は、別紙固形カルシウム化合物の生成をご覧ください。銅を使用した箇所の溶出・摩耗SOAP-Tの結果、銅がppm検出されました。当該設備の様に亜鉛系添加剤が含まれる潤滑油を使用した場合、潤滑系統内で銅および銅合金が亜鉛系添加剤の影響により腐食、溶出することが知られています。今回検出された銅は、この溶出と摺動部の摩耗により発生したものと考えられます。今後、別紙鉱油の酸化に対する金属触媒の影響に示すように濃度の増加に伴い酸化速度が速まる可能性があります。粘度粘度はmm/sでした。新油との比較による評価が必要です。水分はppmと当社推奨の管理限界値を超えていました。今後、水分の影響で油槽内に錆が発生し、その影響で摩耗が発生する懸念があります。酸価はmgKOH/gでした。新油との比較による評価が必要です。塩基価は.mgKOH/gでした。新油との比較による評価が必要です。
報告№103-8030 報告№103-8030 | 分析№103-00557 分析№103-00557 | 10300557 | 分析の結果、転がり軸受軌道面には僅かに疲労剥離が発生しているものの、継続使用可能な状態にあると判断します。尚、を示す粘度、水分、全酸価、IRの各データは良好であり、この油は継続使用可能な範囲にあると判断します。を示す粘度、水分、全酸価、IRの各データは良好であり、この油は継続使用可能な範囲にあると判断します。粘度は良好と判断します。粘度は.mm/sと新油値mm/sに比較して、粘度変化率は+％で、管理限界値である％以内にあり、良好と判断します。水分は良好と判断します。水分は.ppmと管理限界値の以下であり、良好と判断します。全酸価は良好と判断します。全酸価は.mgKOH/gと新油値.mgKOH/gに比較して変化はなく、良好と判断します。IRは良好と判断します。IRはチャートに示すように新油に比較して変化はなく、良好と判断します。計数汚染度は良好と判断します。計数汚染度はNAS級と当社推奨の管理限界値内あり、良好と判断します。重量汚染度は良好と判断します。重量汚染度はmg/mlと良好でした。機器の潤滑状態転がり軸受軌道面には僅かに疲労剥離が発生しているものの、継続使用可能な状態にあると判断します。SOAPは良好でした。SOAPの結果、油の添加剤成分であるリンがppm検出されました。D－SOAPは良好でした。D－SOAPの結果、ベアリングの摩耗により発生した鉄がと若干検出されているものの、ごく僅かであり良好と判断します。フェログラフィーの結果、軌道面に疲労剥離により発生した摩耗粒子が僅かにみられるものの、ごく微量であり良好と判断します。フェログラフィーの結果、異常摩耗の早期発見パラメータであるIs値はの乗と良好の範囲にあり、且つ、軌道面の疲労摩耗により発生した摩耗粒子サイズが比較的小さいことから、本ベアリングは継続使用可能な状態にあると判断します。
報告№109-09136 報告№112-00017 | 分析№109-001160 分析№112-000030 | 112-000030 | 潤滑油および減速機は継続使用可能な状態にあると判断します。但し、今後も摩耗の進行を傾向監視するため、以下の対策を推奨します。定期的な分析凝着摩耗や疲労摩耗の進行を監視するため、定期的に分析を実施し、分析データによる摩耗の進行状況を確認することを推奨します。バックラッシによる評価トライボ診断では、バックラッシの増加量を分析結果から計算できますので、構造が確認できる図面、ギヤの形式、歯形、モジュール、歯数、歯幅、油入替後の稼働時間ならびに分解点検後の稼働時間をお知らせ下さい。計算結果をご報告いたします。異種油の混入および油名の確認異種油の混入の有無、油名を再確認することを推奨します。フェログラフィーIs値は異常摩耗の早期発見パラメータのつで、摩耗粒子を定量化するために用います。今回のIs値はの乗であり、潤滑状態はやや厳しいと判断できます。摩耗粒子の形態で比較的多く観察された粒子は、潤滑状態が正常な場合に発生する摩耗粒子金属潤滑部が局部的に油膜切れを起して発生するシビア粒子繰返し応力を受けて発生する疲労摩耗粒子でした。これらの摩耗粒子が観察された場合、潤滑部で発生している摩耗形態は、正常なマイルド摩耗潤滑状態がやや厳しい凝着摩耗疲労による疲労摩耗であることが分かります。Iカップリング発光分光分析供試の潤滑油を分析した結果、検出された金属元素は、SOAPの結果表に示すように、鉄、鉛、銅、リン、亜鉛、カルシウム、バリウム、ナトリウムでした。検出された金属元素から発生箇所を推定すると鉄、鉛、銅・ギヤ・軸受等リン・オイル添加剤亜鉛、カルシウム、バリウム、ナトリウム・外部混入異物であると思われます。このうち、機械部品が摩耗したと思われる元素はのグループです。SOAPで銅がppm検出されました。銅を使用した箇所は、転がり軸受の保持器が考えられます。保持器であった場合、保持器の摩耗が進行することで転動体とのギャップが大きくなると共に振動が増大し、摩耗の進行につながることが懸念されます。計数汚染度はNAS級以上と当社推奨の管理限界値を超えていました。フィルタ表面の異物観察で金属片、鉄錆、砂等が観察されたことから、汚染度が高い要因は、摩耗と外部混入異物の影響と思われます。粘度、水分、全酸価の各データは良好でした。IRIRの結果、新油のIRスペクトルと一致しない箇所が確認されました。さらにSOAPの結果、亜鉛がppm検出されていますが、当社にあるモービルギアXリンの新油データには、亜鉛が含まれていませんでした。これらのことから、異種油の混入、または油名の誤りなどが考えられます。
報告№109-09501 報告№109-09501 | 分析№109-003114 分析№109-003114 | 109-003114 | 有機物・有機化合物を分析する赤外線吸収スペクトル分析の結果、検出されたピークには新グリースと異なるピークが検出されました。グリースは以下の対策が必要です。グリース名が違うか、或いは、異種グリースが混入した可能性が考えられますので、グリース名、異種グリース混入の可能性を確認する必要があります。≪状態監視とパラメータ≫分析の目的および各分析のパラメータは以下の通りです。特性低下目的：グリースの分析結果から、グリースの物理的性状や劣化傾向などを確認する。全酸価JISK赤外線吸収スペクトルJISKちょう度JISK滴点JISK摩耗目的：グリース中の摩耗粒子を分析する事により、回転・摺動部の潤滑状態、摩耗劣化の程度、余寿命などを解析する。摩耗診断電子顕微鏡観察JISKX線マイクロアナリシス油中金属濃度）JISK≪分析結果≫特性低下全酸価：良好全酸価.mgKOH/gは新油値の.mgKOH/g以内にあることから問題は無いと判断します。赤外線吸収スペクトル：良好ちょう度：良好ちょう度値と当社推奨の管理限界値であるから以内に留まっています。滴点：良好滴点はと新油値のに比較し高いものの問題は無いと判断します。摩耗摩耗診断電子顕微鏡観察・X線マイクロアナリシス：今回は実施していません。油中金属濃度：今回は実施していません。
報告№107-0366 報告№108-0352 | 分析№107-01900 分析№108-02350 | 108-02350 | 濾過前の試料油を分析した結果、摩耗粒子の形態観察で金属接触が厳しい場合に発生するシビア粒子が多く観察されています。軸受摺動部や鉄系材料同士が接触し摩耗する箇所、例えばラビリンス、軸受支持部、油用ポンプ内部などで局部的に厳しい金属接触が発生している可能性があり、今後更に摩耗が進行することが懸念されます。これらの障害発生に対する弊害を勘案の上、摩耗の進行状況を確認するため、ヶ月以内に再度分析を実施することを推奨します。
報告№104-4033 報告№104-4033 | 分析№104-02009 分析№104-02009 | 104-02009 | 流動ブロワ号の本体負荷側軸受は、集油槽内をNAS級以上の清浄度になるように汚染度を濾過※又は更油により改善できれば、年以上継続使用が可能な状態になります。又、現状の汚染度でも、少なくとも半年間は継続使用可能な状態にあると判断します。これらのことは、以下の結果から判断しました。計数汚染度がNAS級と当社推奨の管理限界値に到達していた。SOAP／D-SOAPの結果、軸受の主成分である鉄が検出されたが微量であった。異常摩耗の早期発見パラメータであるフェログラフィーのIs値がの乗とやや高いものの、異常摩耗の兆候を示すシビア粒子等の摩耗粒子がほとんど観察されなかった。※濾過とは、潤滑油の系統に設置してあるラインフィルタ等による濾過ではありません。濾過装置の種類はいくつかありますが、濾過を行う場合は濾過性能がNAS級以上の清浄度を確保できる濾過機の使用を推奨します。本試料油は継続使用可能な状態にあると判断します。粘度は良好と判断します。粘度はmm/sと新油値mm/sに比較して、粘度変化率は-％と当社推奨の管理限界値の±％以内にあり良好と判断します。水分は良好と判断します。水分は.ppmと当社推奨の管理限界値の以下にあり、良好と判断します。全酸価は良好と判断します。全酸価は.mgKOH/gと新油値.mgKOH/g以内にあり、良好と判断します。IRは良好と判断します。IRは、IRチャートに示すように新油に比較して変化なく、良好と判断します。計数汚染度は当社推奨の管理限界値に到達しており改善が必要と判断します。計数汚染度はNAS級と当社推奨の管理限界値のNAS級に到達しており、改善が必要と判断します。重量汚染度は良好と判断します。重量汚染度はmg/mlと当社推奨の管理限界値のmg/ml以内にあり、良好と判断します。機器の潤滑状態本機器の軸受は、今後の運転時間や運転状況が、特に変化のない運転であれば、少なくとも年間は継続使用可能な状態にあると判断します。SOAPは良好でした。SOAPの結果、軸受の主成分である鉄がppm検出されたものの、ごく微量であり良好と判断する。D－SOAPは良好でした。D－SOAPの結果、軸受の主成分である鉄が検出されたものの、微量であり、良好と判断します。フェログラフィーの結果、潤滑状態は良好と判断します。フェログラフィーの結果、異常摩耗の早期発見パラメータであるIs値がの乗とやや高いものの、異常摩耗の兆候を示すシビア粒子等の摩耗粒子がほとんど観察されていないことから、今後の運転時間や運転状況が、特に変化のない運転であれば、軸受は少なくとも年間は継続使用可能な状態にあると判断します。
報告№108-0227 報告№110-00097 | 分析№108-01664 分析№110-000375 | 110-000375 | 汚染度、潤滑状態は良好でした。結論軸受は継続使用可能な状態にあると判断します。は良好と判断します。計数汚染度計数汚染度はNAS級と当社推奨の管理限界値のNAS級以内にあり、良好と判断します。重量汚染度は.mg/mlと当社推奨の管理限界値のmg/ml以内にあり、良好と判断します。機器の潤滑状態機器の潤滑状態は正常と判断します。SOAPSOAPの結果、油の添加剤成分であるリンが検出されました。摩耗により発生する鉄が検出されていないことから、良好と判断します。D－SOAPD－SOAPの結果、摩耗により発生する鉄が検出されていないことから、良好と判断します。フェログラフィーフェログラフィーの結果、異常摩耗の早期発見パラメータであるIs値がのマイナス乗と良好の範囲にあり、潤滑状態は正常と判断します。
報告№107-0366 報告№110-00664 | 分析№107-01900 分析№110-003081 | 110-003081 | 濾過前の試料油を分析した結果、RBOTがminと当社推奨の管理限界値以上にあるものの、低下していました。RBOTが低い値である要因は、以下のことが考えられます。酸化防止剤が減少した入れ替えた油が無添加油であった今回のRBOTがにより低下した場合、基油の劣化が進行し、全酸価が高い値になることが予想されます。しかし、全酸価が.mgKOH/gと低い値であることから、ではないと思われます。次に、の可能性を確認するため、依頼項目にはありませんがIRを実施しました。添加油である場合、IRの結果で酸化防止剤のピークが確認されますが、添付のIRチャートに示す通り酸化防止剤のピークが確認されませんでした。以上のことからの可能性が高いことが確認されました。現在のところ、潤滑油は継続使用可能な状態にありますが、無添加タービン油を軸受潤滑油として使用する場合、酸化劣化の進行が急激に進行する場合があります。分析周期を短周期にして管理されることを推奨します。なお、本試料油はFBKタービンではない可能性がありますので、油名に間違いがないかご確認下さい。
報告№109-09136 報告№110-00424 | 分析№109-001160 分析№110-001930 | 110-001930 | は、油の粘度、油中のスラッジの発生量を判断パラメータに、粘度、全酸価、IR、RBOTで評価します。分析の結果、油の粘性を示す粘度は、新油値のmm/sに比較して粘度変化率が-％のmm/sとほぼ変化はなく、また油中のスラッジの発生量を示す全酸価は、新油値の.mgKOH/gと同じ.mgKOH/gで変化が見られず劣化は確認されなかった。さらにはIRの結果でも油が劣化した場合に発生するカルボン酸の発生も確認されず、酸化防止剤の残存量を示すRBOTは、限界値minに比較して、十分に残量があるminであった以上のことから、潤滑油の劣化は確認されませんでした。尚、別紙RBOTの減少傾向から油の余寿命を求めた結果、本試料は直近の更油から起算して稼働時間が時間まで使用可能であることが分かります。汚染度油中の水分を計測した結果、水分はppmと新油と同等であり、継続使用可能な状態にあることが確認されました。潤滑油は継続使用可能な状態にあると判断します。
報告№109-09136 報告№111-00053 | 分析№109-001160 分析№111-000223 | 111-000223 | 更油からの使用時間をもとに潤滑油の余寿命を評価したところ、潤滑油は次回定検まで使用可能と判断できました。次回定検時に更油を実施しない場合は、酸化安定度を知るための分析を実施し、余寿命を確認することを推奨します。酸化安定度はminであり、当社推奨の管理限界値のmin以上であることから、良好と判断します。
報告№109-09136 報告№112-00363 | 分析№109-001160 分析№112-001480 | 112-001480 | 更油からの経過日数をもとに潤滑油の余寿命を評価したところ、潤滑油は定検までのヶ月間は使用可能と判断できました。次回定検時に更油を実施しない場合は、酸化安定度を知るための分析を実施し、余寿命を確認することを推奨します。酸化安定度はminであり、当社推奨の管理限界値のmin以上であることから、良好と判断します。
報告№109-09136 | 分析№109-001160 | 113-002560 | 対象設備は継続使用可能な状態にあると判断します。但し、潤滑油は水分が高く、SOAP-Tでカルシウム固形分が非常に高い値で検出されたことから以下の対策を推奨します。更油と次回点検でピストンリング、シリンダライナの点検潤滑油の水分が高いことから、金属表面で腐食摩耗が発生し、発生した鉄錆等の粒子が潤滑部に噛み込み摩耗が進行することが懸念されます。また、油中からカルシウム化合物が非常に高い濃度で検出されたため、この化合物がコンロッドメタルやクランクメタルの摩耗を促進させる懸念があることから、更油を推奨します。化合物発生の原因は、ピストンリング、シリンダライナの摩耗によって燃焼ガスのシール性が低下し、燃焼ガス中の硫黄分と油中のカルシウム添加剤が反応するためと考えられます。そのため、次回点検ではピストンリング、シリンダライナの摩耗状態の点検を推奨します。定期的な分析今後の摩耗推移を監視するため、定期的な分析実施を推奨します。新油の分析粘度、酸価、塩基価は、油の性能を評価するパラメータの一種です。油の性能低下は、新油との比較が必要なことから、未使用油の提供および分析による比較評価を推奨します。異常摩耗の早期発見のパラメータであるIs値は、レベルと高い値でした。また、潤滑部の摩耗が認められたため、定期的に潤滑油分析を実施し、摩耗推移を監視することが有用と考えます。固形カルシウム化合物の生成SOAP-Tでカルシウムが.ppm検出されました。この固形カルシウムは、潤滑油に混入した燃焼ガス中の酸成分がカルシウム添加剤と中和反応して生成される比較的硬い化合物のため、摺動面に噛み込み、切削摩耗が進行することが懸念されます。詳細は、別紙固形カルシウム化合物の生成をご覧ください。コンロッドメタル、クランクメタルの摩耗SOAP-Tでメタルの主成分である錫がppm、ニッケルが、鉛がppm、銅がppm検出されたことから、コンロッドメタル、クランクメタルが局所的に摩耗していると推定されました。ディーゼルエンジンのメタルは、別紙コンロッドメタル・クランクメタルの摩耗に示すように、一般的にホワイトメタル層、ニッケル層、銅と鉛の合金であるケルメット層の順に積層構造になっています。今回、ケルメット層の銅、鉛が検出されたことから、ホワイトメタルの一部が摩耗により消失し、その下にあるケルメット層の摩耗が発生している可能性があります。銅がppmと高濃度で検出されていますが、この銅がケルメット層が摩耗したものであるとすると、ケルメットに～％含まれている亜鉛が少なくてもppm程度以上は検出されるはずですが、実際に検出された鉛はppmであることから、高濃度で検出された銅はケルメット層以外の銅を使用した箇所の摩耗・溶出によるものと考えられます。現在のところケルメット層の成分である鉛が低濃度であることから継続使用に支障がない範囲であると判断しますが、今後、摩耗が進行し異常摩耗に進展することを防止するため、傾向分析による摩耗推移の監視が有用です。銅を使用した箇所の溶出・摩耗SOAP-Tの結果、銅がppm検出されました。当該設備の様に亜鉛系添加剤が含まれる潤滑油を使用した場合、潤滑系統内で銅および銅合金が亜鉛系添加剤の影響により腐食、溶出することが知られています。今回検出された銅は、この溶出と摺動部の摩耗により発生したものと考えられます。今後、別紙鉱油の酸化に対する金属触媒の影響に示すように濃度の増加に伴い酸化速度が速まる可能性があります。粘度粘度はmm/sでした。新油との比較による評価が必要です。水分はppmと当社推奨の管理限界値を超えていました。今後、水分の影響で油槽内に錆が発生し、その影響で摩耗が発生する懸念があります。酸価はmgKOH/gでした。新油との比較による評価が必要です。塩基価は.mgKOH/gでした。新油との比較による評価が必要です。
報告№109-09448 報告№110-00289 | 分析№109-002802 分析№110-001122 | 110-001122 | 診断経緯年使用している監視艇の翔泳は、デトロイトディーゼル社エンジンオイルをH毎に更油しており費用がかかっている。診断目的水資源機構様にはエンジンオイルの更油を判断する基準がないため、今回のトライアル分析で更油時のオイルの状態を確認することを目的とする。考察摩耗状態摩耗状態は、潤滑油中に含まれる金属成分と濃度を調査し、その結果で評価します。金属元素と濃度の分析は、試料油を以上の高温で発光させ、その光を分光器で分光し、分光によって得られた光の強度と金属固有の波長とから元素を特定するIカップリング発光分光分析法を用います。今回の試料はディーゼルエンジン油でしたが、検出された金属元素は、SOAPの結果表に示すように、鉄、鉛、銅、クロム、アンチモン、ニッケル、錫、リン、亜鉛、カルシウム、アルミニウム、ケイ素、ナトリウム、マグネシウムでした。これら検出された金属元素から発生箇所を推定すると、鉄、鉛、銅、クロム、アンチモン、ニッケル、錫・エンジン部品リン、亜鉛、カルシウム・オイル添加剤アルミニウム、ケイ素、ナトリウム、マグネシウム・外部混入異物であると思われます。このうち、機械部品が摩耗して検出される元素はのグループです。分析の結果から観察された粒子が正常な潤滑状態で発生する摩耗粒子と、金属潤滑部が局部的に油膜切れを起して発生するシビア粒子であったことから、潤滑部で発生している摩耗形態は、マイルド摩耗と凝着摩耗であることがわかりました。一方、異常摩耗の早期発見パラメータとして摩耗粒子を定量化して評価するフェログラフィーのIs値は、良好な潤滑状態と判断できるの乗となっていました。エンジン内の摩耗の発生箇所は、これらの結果とSOAPの結果からシリンダ、ピストンリング、カムロール、クランクメタル等の潤滑部であると思われますが、検出された濃度が低濃度であることから発生している摩耗は継続使用に支障のない範囲であり継続使用は可能な状態にあると考えられます。・銅と鉛を使用した箇所の溶出・摩耗SOAPの結果表に示すように、鉛がppm、銅がppmに加えて錫、アンチモンも極微量検出されました。これらの元素は、軸受で使用されている成分であり、特に銅と鉛を使用した部分は亜鉛系添加剤の反応の結果で溶出することが知られています。今回検出されたメタル成分は、この添加剤の反応による溶出と、油膜に入り込んだ異物によるメタル摩耗の両方で発生していると考えられます。ディーゼルエンジンのメタルは、設計上、油膜が正常に形成される流体潤滑が基本であることから、通常の使用においてはメタルは摩耗しにくいと思われますが、今回の分析結果ではごく微量ではあるものの、銅系の軸受材料と思われる成分が検出されました。これは、メタルの潤滑部が流体潤滑になりにくい部分のあることを示唆していると考えることが出来ます。流体潤滑になりにくい状況としては、起動・停止回数が多く、油膜が切れた状態から始動することがある潤滑油中に異物が多い粘度低下が起きて油膜が薄くなる運転中に油膜が薄くなるような振動が発生するなどが考えられますが、本試料油の場合、摩耗粒子と潤滑油の基本特性の分析結果から、汚染度レベルは比較的低く、粘度の低下もなく、また摩耗粒子の形態観察から振動発生に伴う特徴的な摩耗粒子も確認されなかったことから、原因の～の可能性が低いと思われました。一方、起動停止回数は船舶用のエンジンであるため、少なくとも日に度程度はあると推定されることから、の起動停止時の油膜切れが主な原因であると推定されます粘度、水分、全酸価、全塩基価、IRの各データは良好でした。結論オイルの状態確認エンジンオイルは、劣化が確認されず、継続使用可能な状態にあることが確認されました。エンジンのコンディションエンジンの摩耗は、若干摩耗は発生しているものの、継続使用可能な状態にあることが確認されました。分析結果全てのデータは良好でした。粘度粘度はmm/sと新油値mm/sに比較して、粘度変化率は+％で、当社推奨の管理限界値内にあり、良好と判断します。水分はppmと当社推奨の管理限界値の以内にあり良好と判断します。全酸価全酸価はmgKOH/gと新油値mgKOH/g以下であり、良好と判断します。全塩基価全塩基価は.mgKOH/gと当社推奨の管理限界値mgKOH/g以上であることから、良好と判断します。IRIRの結果、新油に比較して変化はなく、良好と判断します。計数汚染度計数汚染度はNAS級と清浄でした。重量汚染度はmg/mlでした。粒度分布粒度分布は、適正な散乱強度がえられず適正な測定ができませんでした。機器の潤滑状態SOAPによる油中金属濃度の結果、油の添加剤成分であるカルシウムが比較的多く検出されました。SOAPによる油中金属濃度SOAPによる油中金属濃度の結果、鉄、鉛、銅、クロム、ニッケル、錫、油の添加剤成分であるリン、亜鉛、カルシウム、外部から混入したと思われるアルミニウム、ケイ素、ナトリウム、マグネシウムが検出されました。SOAPによる油中金属濃度SOAPによる油中金属濃度の結果、鉄、銅、クロム、アンチモン、錫、油の添加剤成分と思われるリン、亜鉛、カルシウム、外部から混入したと思われるアルミニウム、ナトリウムが検出されました。摩耗粒子診断摩耗粒子診断の結果、異常摩耗の早期発見パラメータであるフェログラフィーのIs値は、潤滑状態がの乗となっており、金属元素から推定するとシリンダ、ピストンリング、カムロール、クランクメタル等の潤滑部では若干摩耗は発生しているものの、継続使用可能な状態にあると推定されます。
|  | 100-00577 | その結果、潤滑油の性状は、検査項目の全てが当社推奨基準に比較して良好な範囲内であり、継続使用が可能であると判断できた。一方、摩耗状態は、砂、鉄錆等の異物混入による影響で、摺動面の摩耗が進行する影響が考えられた。これは、フェログラフィーによる、摩耗粒子の形態観察から判った事で、現時点の摩耗過酷度Is値はと良好な範囲にあるものの、硬い異物である、砂、鉄錆が検出されており、この異物の影響で、軸受摺動面の摩耗が進行する可能性が考えられたからである。これらの結果から、再分析を行い、異物混入の影響による摩耗の進行を確認する事を推奨する。摩耗の進行状況を確認する時期を計算によって求めたところ、今回の採油日から週間以内でよいことになるが、既に一週間以上過ぎており、可能であれば一ヶ月以内が望ましい。
報告№104-8046 報告№104-4553 | 分析№104-02308 分析№104-02325 | 104-02325 | 本試験は、電動サーボの点検時に実施した更油前の試料油を分析し、その結果から更油前の状態を確認する事を目的としました。定期試験を実施した結果、重量汚染度が高い値でした。摩耗粒子形態観察で、電動サーボ内の減速機構に使用されているギヤ歯面、ボールネジ、ベアリング等のいずれかで発生している疲労摩耗粒子、フレッティングにより発生した微小な赤錆、局部的に高圧・高温となる場合に発生するフリクションポリマ、外部から混入した砂が観察されたことから、汚染度が高い要因は、電動サーボ内の減速機構の摩耗、重合反応生成物、及び外部から混入した異物によるものと考えられます。ギヤ歯面の摩耗が発生している場合、摩耗箇所に応力が集中し、その影響で摩耗が更に進行することが懸念されます。又、外部から混入した異物等がギヤ歯面及び摺動面に噛み込み摩耗が進行することも懸念されます。今回は既に更油を実施しているため、原因となる異物が取り除かれていると思われます。但し、更油しただけではフレッティングによる摩耗は解消されず、フレッティング摩耗が進行することが懸念されるため、～ヶ月後に摩耗試験を実施し、汚染状況及び摩耗の進行状況を確認することを推奨します。これらのことは、重量汚染度がmg/mlと高いこと異常摩耗の早期発見パラメータであるフェログラフィーのIs値が、と良好の範囲にあるものの、ギヤ歯面、ボールネジ軌道面、ベアリング軌道面の疲労摩耗により発生したラミナー、フレッティングにより発生した微小な赤錆、局部的に高圧・高温となる場合に発生するフリクションポリマ、外部から混入した砂が観察されたことSOAP／D－SOAPで、鉄が多く検出されたこと以上のことから判断しました。尚、主機停止中にドレンバルブから採油を実施しているため、油循環中の採油に比較して油中粒子が沈降して高濃度になっている部分を採油していると考えられます。したがって、油が循環している状態で採油を実施した場合に比較して、分析データが高くなり、異常な状態と判断してしまう可能性がありますので、今後の採油は、停止直後、或いは、油循環中に油槽中層部から採油を実施されることを併せて推奨します。
報告№108-0227 報告№110-00667 | 分析№108-01664 分析№110-003094 | 110-003094 | Iカップリング発光分光分析供試のタービン油を分析した結果、検出された金属元素は、SOAPの結果表に示すように、鉄、リン、カルシウム、ケイ素、ナトリウムが検出されました。これらの検出された金属元素から発生箇所を推定すると鉄・軸受等リン、カルシウム、ケイ素、ナトリウム・外部混入異物であると思われます。このうち、機械部品が摩耗したと思われる元素はのグループです。フェログラフィー異常摩耗の早期発見パラメータとして摩耗粒子を定量化して評価するフェログラフィーのIs値は、前回のの乗から変化はないことから、摩耗が安定していることを示していました。摩耗粒子の形態で比較的多く観察された粒子は、潤滑状態が正常な場合に発生する摩耗粒子、異物の噛み込みなどで発生する切削粒子でした。このような摩耗粒子が観察された場合には、潤滑部では正常なマイルド摩耗と異物による切削摩耗が発生していることが分かります。特に、切削摩耗は摩耗形態の中でも摩耗進行速度が速く、転がり軸受でこの摩耗形態が発生した場合には寿命が分の程度に低下することも知られています。切削摩耗により生じた軌道面の損傷が起点となって転がり軸受の寿命となるフレーキングに進展することが懸念されます。電子顕微鏡・X線マイクロアナリシス観察された摩耗粒子をSEM・XMAで観察した結果、鉄を含む粒子が比較的多く、主にベアリング軌道面の摩耗が多く発生していることが確認されました。前回に比較して計数汚染度はNAS級からNAS級以上にランク増加し、当社推奨の管理限界値を超えていました。フィルタ表面の異物観察で金属片、鉄錆、砂等が観察されたことから、汚染度が高い要因は、摩耗と外部混入異物の影響と思われます。IRの結果、新油のIRスペクトルと一致しない箇所が確認されました。また、SOAPの結果、試料油であるFBKタービンに含まれていないリンが検出されたことから、異種油の混入または油名の誤りなどが考えられます。軸受および潤滑油は継続使用可能な状態にあるものの、以下の対策が必要です。濾過油中の汚染度が高いことから、観察された摩耗粒子や異物が軸受軌道面に噛み込み摩耗が進行することが懸念されるため、濾過を推奨します。定期的な分析摩耗の進行を監視するため、定期的に分析を実施し、摩耗の進行状況を確認することを推奨します。傾向監視のための次回採油時期は、最短で約時間となります。この時間は、油中汚染物が均一になるために必要とする時間であり、この時間を経過すれば、再分析の結果から状態の傾向を確認することが可能となりますので、これを参考に次回分析時期を検討されることを提案します。最適な採油方法本試料油は、機器停止中に廃油口から採油されています。機器が停止している状態では、別紙油粒子の沈降の影響に示すように油槽内で撹拌がなくなり固形物が沈降するため、油中汚染度は高くなると推定されます。今後の採油は、極力運転中もしくは停止直後の油槽中層部から実施されることを推奨します。異種油の混入および油名の確認異種油の混入の有無、油名を再度確認することを推奨します。
|  | 99-01701 | ホワイトメタルの主成分である錫濃度からメタルの摩耗体積は下式により求めることができます。式 C：錫濃度O：油量ρo：油の密度ρs：錫の密度式に各値を代入し求めると摩耗体積はcmとなります。一方、スラストメタルのパッドの面積を下式により求めることができます。式 R：スラストメタル外径半径r：スラストメタル内径半径c：スラストパッド中心角式に各値にご提供いただいた値を代入し求めると枚あたりのパッド面積はcmとなります。本機のスラストパッドは枚あり、総面積はcmとなります。スラストメタルの摩耗する部分は、パッド面積の分の程度の部分が摩耗することを経験しており、総面積の分ののcmが平均的に摩耗したと仮定して摩耗深さを下式により求めることができます。式 式に式と式より求めた摩耗体積cmとスラストメタル総面積の分のcmを代入し摩耗深さを求めるとμmとなります。この摩耗深さから軸受表面の状況は、メタル表面の仕上げをRmaxμmとすると、表面粗さのおおよそ分のの部分が摩耗したことが想像でき、このことから、本試料油のメタルでは、局部的に流体潤滑状態が保持できない、混合潤滑状態などの鏡面になっている部分が発生していることが考えられます。以上のことから、現在の潤滑状態は、良好な潤滑状態である流体潤滑と固体接触が混在する混合潤滑状態にあると推定されます。今度、更に摩耗が進行することが懸念されますので、ヶ月以内に分析を実施し、摩耗の進行状況を確認されることを推奨します。
報告№109-09429 報告№109-09429 | 分析№109-002713・2715・2716 分析№109-002713・2715・2716 | 109-002713_2715_2716 | 結論軸受は継続使用可能な状態にあるものの、定期的に分析を実施し、摩耗の進行状況を確認されることを推奨します。尚、報告書の管理表中に示しているSOAP／D-SOAPは、グリース潤滑の場合、摩耗粒子が均一に分散していないため、測定値が大きく変動することがありますので参考値としてお考え下さい。分給機が一時的に回転しなくなった原因分給機が転がり軸受の原因で回転できなくなるためには、大型の硬い異物などが転がり軸受軌道面に噛み込むか、或いは転がり軸受の転動、起動面が大きく破損する状況が必要と思われます。そのため、今回の分析では上部ベアリングのグリース中に大型の摩耗粒子や硬い異物があるのかを確認する事としました。分析による確認の結果、グリース中から分離した摩耗粒子にはμmサイズの大型の鉄系摩耗粒子が観察されました。このような大型の摩耗粒子は、転がり軸受内部で損傷が発生している根拠となりますが、観察された粒子が視野に個と少ないたことから損傷していると判断する決定的な根拠にはなり得ませんでした。本試料のように、グリースが分析試料である場合には、グリースの採取箇所や採取方法によってばらつきが生じやすく、大型の摩耗粒子が発生していても採取されていない可能性もありますので、可能であれば、分析数量を増やすこともひとつの方法と考えられます。
報告№109-09184 報告№109-09184 | 分析№109-001464 分析№109-001464 | 109-001464 | 軸受の潤滑状態および定期試験を実施し、前回データと照合した結果、油中摩耗粒子に変化がないことが確認されました。油中の粒子濃度は、油膜破断による発生や、油槽内などでの沈降が均衡したところで一定、いわゆる平衡状態になります。このバランスが崩れると増加する場合と減少する場合とに分かれます。本軸受では、油中の粒子が減少する要因となるフィルタ類は設置されておらず、濾過による減少は考えられません。そのため、油中の摩耗粒子に変化がなかったのは、摩耗粒子がほとんど発生せず、油槽内部での沈降があったためと考えられます。以上のことから、本設備は摩耗の進行がなく、潤滑状態は安定した状態にあったものと判断します。これらのことは、前回に比較して、計数汚染度は等級に変化はなく、SOAP／D-SOAPの鉄および錫濃度に変化がないこと異常摩耗の早期発見パラメータであるフェログラフィーのIs値がのマイナス乗と良好の範囲にあること以上のことから判断しています。潤滑油の基本特性潤滑油の基本特性は、良好の範囲にあることから、本試料油は継続使用可能と判断します。
報告№107-6026 報告№107-0395 | 分析№107-02108 分析№107-02071 | 107-02071 | 本トライボ診断は、前回分析以降の摩耗進行状況、汚染状況を確認する。【軸受の潤滑状態】トライボ診断の結果、前回同様に摩耗粒子形態観察の結果で、ベアリング転動面や外輪とベアリングケース間でフレッティングが発生しているものの、異常摩耗の早期発見パラメータであるフェログラフィーのIs値、SOAP／D－SOAPの鉄濃度は減少傾向にあることから、摩耗の安定が確認されました。又、転がり軸受の寿命の指標となるフレーキングの発生が確認されていないことから、現在のところ、ベアリングは継続使用可能な状態にあると判断します。フレッティングの影響で転がり軸受の寿命の指標となるフレーキングへ進展する場合があるため、今後も定期的にトライボ診断を実施し、摩耗の進行状況を監視することを推奨します。【油の汚染状況】計数汚染度がナトリウム級と当社推奨の管理限界値に到達し、重量汚染度がmg/mlでした。
報告№109-09249 報告№111-00162 | 分析№109-001747 分析№111-000879 | 111-000879 | 潤滑油および対象設備は継続使用可能な状態であると判断します。但し、汚染粒子数がやや高く、汚染度物重量が当社推奨の管理限界値を超えていることから、以下の対策を推奨します。油中の汚染度が高く、観察された異物等が軸受軌道面に噛み込み摩耗が進行することが懸念されるため、濾過あるいは更油などによる汚染度の回復を推奨します。フェログラフィー異常摩耗の早期発見パラメータとして摩耗粒子を定量化して評価するフェログラフィーのIs値は、潤滑状態がやや厳しいの乗でした。摩耗粒子の形態で比較的多く観察された粒子は、潤滑状態が正常な場合に発生する摩耗粒子、金属潤滑部が局部的に油膜切れを起して発生するシビア粒子、外部から混入したと思われる鉄錆等でした。これらの摩耗粒子が観察された場合、潤滑部で発生している摩耗形態は、正常なマイルド摩耗、潤滑状態がやや厳しい凝着摩耗が発生していることが分かります。Iカップリング発光分光分析供試のタービン油を分析した結果、検出された金属は油中金属元素の結果表に示すように、鉄、錫、亜鉛、カルシウム、アルミニウム、ナトリウム、マグネシウムでした。これら検出された金属元素から発生箇所を推定すると、鉄、錫・軸受等亜鉛、カルシウム、アルミニウム、ナトリウムマグネシウム・外部混入異物であると思われます。このうち、機械部品が摩耗したと思われる元素はのグループです。汚染粒子数はやや高く、汚染度物重量は当社推奨の管理限界値を超えていました。フィルタ表面の異物観察で金属片、鉄錆、砂等が観察されたことから、汚染度が高い要因は、摩耗と外部混入異物の影響と思われます。粘度、全酸価、酸化安定度、有機物・有機化合物の各データは良好でした。分析結果特性低下特性低下に係るパラメータの分析結果は良好と判断します。粘度粘度はmm/sと新油値mm/sに対する粘度変化率は+.％で、当社推奨の管理限界値である±％以内にあり、良好と判断します。全酸価添加タービン油の全酸価は、油メーカによって初期値が違うため統一した管理基準を設定するのが困難であることから、当社では管理限界値を設定しておらず、新油分析値との比較及び他の分析項目の結果より全酸価の状態判断を行います。その結果、全酸価は.mgKOH/gと新油値.mgKOH/gに比較して若干高くなっていますが、IRチャートに示すように劣化の兆候として現れるカルボン酸などの有機物・有機化合物の発生が確認されていないことから、良好と判断します。酸化安定度酸化安定度はminであり、当社推奨の管理限界値のmin以上であることから良好と判断します。有機物・有機化合物有機物・有機化合物は、IRチャートによる新油分析値との比較の結果、cm-付近に劣化の兆候を示すカルボン酸の吸収が確認されていないことから、良好と判断します。色相はL.であり、新油値のL.に比較して変化はないことから、良好と判断します。汚染に係るパラメータの分析結果は、汚染粒子数はやや高く、汚染度物重量は当社推奨の管理限界値を超えていました。水分は.ppmであり、当社推奨の管理限界値の以下であることから良好と判断します。汚染粒子数はNAS級であり、当社推奨の管理限界値のNAS級以内であるものの、やや高い値でした。汚染度物重量はmg/mlであり、当社推奨の管理限界値のmg/mlを超えていました。摩耗フェログラフィーによる摩耗粒子の観察の結果、潤滑状態が正常な場合に発生する摩耗粒子、金属潤滑部が局部的に油膜切れを起して発生するシビア粒子、外部から混入したと思われる鉄錆等が比較的多く観察されました。異常摩耗の早期発見パラメータであるフェログラフィーのIs値がの乗とやや高く、摩耗粒子の形態観察の結果、潤滑状態が正常な場合に発生する摩耗粒子、金属潤滑部が局部的に油膜切れを起して発生するシビア粒子、外部から混入したと思われる鉄錆等が比較的多く観察されました。金属濃度SOAP法により金属濃度を測定した結果、潤滑箇所で発生する金属接触によって検出される鉄がppm、外部から混入したと思われる亜鉛がppm検出されましたが僅かであり良好と判断します。金属濃度酸溶解法により金属濃度を測定した結果、潤滑箇所で発生する金属接触によって検出される鉄が、錫が、外部から混入したと思われる亜鉛が、カルシウム、アルミニウム、ナトリウムが、マグネシウムが検出されましたが良好と判断します。
報告№108-0183 報告№108-0183 | 分析№108-01269 分析№108-01269 | 108-01269 | 分析の結果、摩耗粒子の形態観察で～μmサイズの微小な疲労摩耗粒子が比較的多く観察されたことから、軸受軌道面ではマイクロフレーキングが発生しています。今後、転がり軸受の寿命の指標となるフレーキングに進展することが懸念されるため、定期的に分析を実施し、摩耗の進行状況を確認することを推奨します。これらのことは、異常摩耗の早期発見パラメータであるフェログラフィーのIs値がの乗とやや高く、摩耗粒子形態観察の結果、～μmサイズの微小な疲労摩耗粒子が比較的多く観察されたこと以上のことから判断しました。計数汚染度は良好と判断します。計数汚染度は良好と判断します。計数汚染度はNAS級と当社推奨の管理限界値のNAS級以内にあり、良好と判断します。重量汚染度はmg/mlでした。重量汚染度はmg/mlでした。機器の潤滑状態フェログラフィーの結果、～μmサイズの微小な疲労摩耗粒子が多く観察されました。SOAPの結果、鉄が検出されました。SOAPの結果、摩耗により発生する鉄、油の添加剤成分であるリンが検出されました。D－SOAPの結果、鉄および銅が検出されました。D－SOAPの結果、摩耗により発生する鉄および銅が検出されました。フェログラフィーの結果、～μmサイズの微小な疲労摩耗粒子が多く観察されました。異常摩耗の早期発見パラメータであるフェログラフィーのIs値がの乗とやや高く、摩耗粒子の形態観察の結果、～μmサイズの微小な疲労摩耗粒子が多く観察されました。
報告№102-6006 | 分析№102-00165 | 102-00165 | 初期試験を実施した結果、計数汚染度、フェログラフィーを除く項目は良好でした。計数汚染度がNAS級と管理限界値を超え、フェログラフィーの結果、摩耗の過酷度を示すIs値がの乗と高い値を示していました。摩耗粒子の形態観察結果から、摺動面の微小突起や異物の噛み込みの影響で発生した切削粒子や、厳しい金属接触が起き、且つ、摩擦熱が高い場合に発生する球状粒子が観察されました。これは初期のなじみ摩耗が発生していたと考えられます。今回のようになじみ過程で切削粒子や球状粒子が観察された場合、なじみ過程が正常に終了すると、これらの粒子は発生しなくなります。しかし、正反対に異常摩耗に進展することも懸念しなければなりません。この接触が、既に正常な状態に推移しているか、或いは、進行しているのかを確認するためには、ヶ月後に回目の初期試験を実施し、摩耗の進行状況を確認する必要があります。
報告№106-6023 報告№106-4556 | 分析№106-00388 分析№106-01834 | 106-01834 | トライボ診断の結果、増速機は継続使用可能な状態にあると判断する。但し、スラッジの増加が確認されており、ストレーナの目詰まり発生に注意が必要である。また、フェログラフィーの結果、前回に比較して摩耗粒子のサイズがやや大きな粒子が確認されており、今後摩耗の進行が加速することが懸念されるため、定期的な分析により監視を強化されることを推奨します。分析の結果、重量汚染度がmg/mlと高い値を示していた。重量汚染度の高い原因となっている汚染物は、添加剤成分のモリブデン、マグネシウム、亜鉛、リンがスラッジとして析出し、これに摩耗で発生した鉄、銅などが混合して粘性のあるスラッジになっていると推定された。これらのことは、異常摩耗の早期発見パラメータである潤滑状態指数はの乗とやや高いものの、摩耗の形態はマイルド摩耗と呼ぶ比較的小さな粒子が大勢を占めること計数汚染度は良好の範囲にあるものの、重量汚染度がmg/mlと高い値を示し、フィルタ表面が茶褐色になっていること油中金属濃度の結果、ギヤやベアリングなどの鉄系材料の摩耗、モリブデン、マグネシウム、亜鉛、リンなどの添加剤の析出が検出されたこと以上のことから判断した。
報告№104-0388 報告№104-0388 | 分析№104-02693 分析№104-02693 | 104-02693 | 分析の結果、μm未満のマイクロフレーキングが確認されているものの、転がり軸受の寿命の指標とされるフレーキングが確認されていないことから、ベアリングは継続使用可能な範囲にあると判断します。計数汚染度は良好と判断します。計数汚染度はNAS級と当社推奨の管理限界値のNAS級以内にあり、良好と判断します。重量汚染度はmg/mlでした。重量汚染度はmg/mlでした。機器の潤滑状態分析の結果、μm未満のマイクロフレーキングが確認されているものの、前回に比較して減少傾向を示しており、ベアリングは継続使用可能な範囲にあると判断します。SOAPの結果、摩耗により発生した鉄が検出されました。SOAPの結果、軸受軌道面の摩耗により発生した鉄が検出されました。D－SOAPの結果、鉄が検出されました。D－SOAPの結果、摩耗により発生した鉄が検出されました。フェログラフィーの結果、継続使用可能な状態にあると判断します。フェログラフィーの結果、μm未満のマイクロフレーキングが確認されているものの、転がり軸受の寿命の指標とされるフレーキングが確認されていないことから、ベアリングは継続使用可能な範囲にあると判断します。
報告№109-09094 報告№109-09094 | 分析№109-000936 分析№109-000936 | 109-000936_100127 | 分析の結果、有機物・有機化合物で検出されたピークには新グリースと異なるピークが検出されました。グリース名が違うか、或いは、異種グリースが混入した可能性が考えられますので、グリース名、異種グリース混入の可能性を確認する必要があります。≪状態監視とパラメータ≫分析の目的および各分析のパラメータは以下の通りです。特性低下目的：グリースの分析結果から、グリースの物理的性状や劣化傾向などを確認する。全酸価JISK赤外線吸収スペクトルJISKちょう度JISK滴点JISK摩耗目的：グリース中の摩耗粒子を分析する事により、回転・摺動部の潤滑状態、摩耗劣化の程度、余寿命などを解析する。摩耗診断電子顕微鏡観察JISKX線マイクロアナリシス油中金属濃度）JISK≪分析結果≫特性低下全酸価：良好全酸価.mgKOH/gは新油値の.mgKOH/g以内にあることから問題は無いと判断します。赤外線吸収スペクトル：良好ちょう度：良好ちょう度値と当社推奨の管理限界値であるから以内に留まっています。滴点：良好滴点はと新油値のに比較し高いものの問題は無いと判断します。摩耗摩耗診断電子顕微鏡観察・X線マイクロアナリシス：今回は実施していません。油中金属濃度：今回は実施していません。
報告№109-09136 報告№110-00653 | 分析№109-001160 分析№110-002996 | 110-002996 | Iカップリング発光分光分析供試のタービン油をSOAP／D－SOAPで分析した結果、錫、カルシウム、ナトリウムが検出されました。これらの検出された金属元素から発生箇所を推定すると錫・軸受等カルシウム、ナトリウム・外部混入異物であると思われます。このうち、機械部品が摩耗したと思われる元素はのグループです。前回に比較して錫濃度が増加傾向にあることから、軸受メタルの摩耗が進行していると思われます。フェログラフィー異常摩耗の早期発見パラメータとして摩耗粒子を定量化して評価するフェログラフィーのIs値は、前回ののマイナス乗からマイナス乗に低下し、摩耗が安定していることを示していました。摩耗粒子の形態で比較的多く観察された粒子は、潤滑状態が正常な場合に発生する摩耗粒子、外部から混入したと思われる鉄錆、砂等でした。このような摩耗粒子が観察された場合には、潤滑部で発生している摩耗は、正常なマイルド摩耗であることが分かります。前回に比較して計数汚染度はNAS級から等級に変化はなく、良好でした。前回同様にIR、RBOTの各データは良好でした。軸受および潤滑油は継続使用可能な状態にあるものの、メタルの摩耗が確認されたため、今後、摩耗の進行が懸念されるため、ヶ月後に摩耗試験を実施し、摩耗の進行状況を確認することを推奨します。今後軸受メタルの摩耗が進行した場合、摩耗程度を評価する必要がありますので、次回分析時には、メタルサイズ、回転数、直近のメタル交換からの運転時間をお知らせください。
報告№108-0204 報告№108-5054 | 分析№108-01503 分析№108-02129 | 108-02129 | 本トライボ診断は、汚染度、潤滑状態を確認する。本試料油は、潤滑油の分析結果から継続使用が可能であると判断できました。これは、シリンダおよびピストンリング、クランクメタル等で発生している摩耗が、マイルド摩耗と呼ばれる正常な摩耗であることが確認されたことによります。マイルド摩耗は、機械が正常な摩耗をしている場合に発生するもので、金属がマイルドに擦られることにより金属表面に摩耗が極めて少ない特殊な表面層が形成され、摩擦表面は平滑な状態となるもので、この状態が安定である限り摩耗状態は正常であり発生する摩耗粒子は少ないことが分かっています。尚、計数汚染度および重量汚染度は、共に良好の範囲にありました。
報告№109-09501 報告№109-09501 | 分析№109-003116 分析№109-003116 | 109-003116 | ・グリースの物理的性状有機物・有機化合物を分析する赤外線吸収スペクトル分析の結果、検出されたピークには新グリースと異なるピークが検出されました。・摩耗状態粒子の観察結果から、μm以下の鉄系摩耗粒子が比較的多く観察され、転がり軸受寿命の指標としている摩耗粒子が観察されなかったことから、フレーキングは発生していないと判断できます。結論軸受は継続使用可能な状態にあるものの、グリースは以下の対策が必要です。グリース名が違うか、或いは、異種グリースが混入した可能性が考えられますので、グリース名、異種グリース混入の可能性を確認する必要があります。≪状態監視とパラメータ≫分析の目的および各分析のパラメータは以下の通りです。特性低下目的：グリースの分析結果から、グリースの物理的性状や劣化傾向などを確認する。全酸価JISK赤外線吸収スペクトルJISKちょう度JISK滴点JISK摩耗目的：グリース中の摩耗粒子を分析する事により、回転・摺動部の潤滑状態、摩耗劣化の程度、余寿命などを解析する。摩耗診断電子顕微鏡観察JISKX線マイクロアナリシス油中金属濃度）JISK≪分析結果≫特性低下全酸価：良好全酸価.mgKOH/gは新油値の.mgKOH/g以内にあることから問題は無いと判断します。赤外線吸収スペクトル：良好ちょう度：良好ちょう度値と当社推奨の管理限界値であるから以内に留まっています。滴点：良好滴点はと新油値のに比較し高いものの問題は無いと判断します。摩耗摩耗診断：良好摩耗診断の結果、μm以下の鉄系摩耗粒子が比較的多く観察されました。電子顕微鏡観察・X線マイクロアナリシス：今回は実施していません。油中金属濃度：良好油中金属濃度の結果、鉄が検出されました。油中金属濃度：良好油中金属濃度の結果、鉄は検出されませんでした。
報告№108-0387 報告№109-09061 | 分析№108-02609 分析№109-000650 | 109-000650 | 、汚染度を確認する。汚染度分析の結果、重量汚染度が当社推奨の管理限界値を超えていることが分かりました。ミリポアフィルタの表面観察で鉄錆、砂等が多く観察されたことから、汚染度が高い要因は、外部混入異物の影響と考えられます。外部混入異物は、今回の採油が対象設備の停止中に排油口から採油を実施しているため、排油口配管内部に残留していた汚染物が検出された可能性が高いと思われます。切削摩耗を予防するために、油槽内を清掃されることを推奨します。を示す粘度、水分、全酸価、IRの各データは良好の範囲にあることから、この油は継続使用可能と判断します。
報告№109-09136 報告№114-00022 | 分析№109-001160 分析№114-000927 | 114-000927 | グリース分析の結果、グリースの物理的性状は良好の範囲にあることから、グリースは継続使用可能な状態にあると判断します。軸受は継続使用可能な状態にあると判断します。但し、黒錆、球状粒子が観察され、さらにSOAP-Tの鉄および銅濃度が比較的高い値で検出されたことから、軸受軌道面ではやや厳しい金属接触が発生し、且つ、摩擦熱が高いと推定されます。今後、さらに摩耗が進行することが懸念されるため、以下の対策を推奨します。定期的な分析今後の進行が懸念される凝着摩耗の推移を監視するため、定期的な分析実施を推奨します。分析結果フェログラフィーで観察された代表的な粒子は、以下の通りです。正常な摩耗粒子・潤滑状態が正常なマイルド摩耗により発生。球状粒子・微小領域における溶融摩耗により発生。高熱が発生した箇所があると考えられます。黒錆・潤滑状態がやや厳しい凝着摩耗により発生。局部的な厳しい金属接触と高い摩擦熱が発生していたことを示します。球状粒子、黒錆は、摩擦面が将来的に異常摩耗へ進展する可能性を示唆しているため、傾向監視が有用と思われます。詳細は、別紙傾向監視が必要な摩耗粒子をご覧ください。SOAP-Tの結果、鉄が、銅が.と比較的高い値で検出されました。軸受軌道面および保持器では厳しい摩耗状態であると推定されます。グリースのちょう度、滴点、酸価、IRの各データは良好です。
報告№109-09136 報告№109-09513 | 分析№109-001160 分析№109-003212 | 109-003212 | ギヤ油の添加剤は、一般に、タービン油に比較して極圧添加剤や摩耗防止剤などの濃度が高く、この影響でRBOT試験の結果が低く出る傾向があります。そのため、ギヤ油の余寿命の評価をタービン油と同等の精度で得るには、RBOTの結果に加え、粘度、水分、全酸価、IRなどのデータを総合的に判断することが必要です。本試料油は、各分析データを総合的に評価しました。その結果、RBOTは新油に比較して変化はなく、粘度、全酸価は良好の範囲にあり、かつ、IRの分析結果でスペクトルパターンが新油と一致していました。潤滑油は継続使用可能な状態にあると判断します。
報告№109-09377 報告№109-09377 | 分析№109-002530 分析№109-002530 | 109-002530 | グリースおよび軸受は継続使用可能な状態にあると判断します。尚、報告書の管理表中に示しているSOAP／D-SOAPは、グリース潤滑の場合、摩耗粒子が均一に分散していないため、測定値が大きく変動することがありますので参考値としてお考え下さい。グリースのちょう度、滴点は試料不足のため、測定できませんでした。ちょう度ちょう度は試料不足のため測定できませんでした。滴点滴点は試料不足のため測定できませんでした。水分はと新グリース値ppm以下にあり、良好と判断します。全酸価全酸価はmgKOH/gと新グリース値mgKOH/gに比較して高い値であるものの、IRの結果、油劣化の兆候を示すカルボン酸の吸収が確認されていないことから、良好と判断します。IRIRの結果、油劣化の兆候を示すカルボン酸の吸収が確認されず、且つ、新油のスペクトルパターンとほぼ一致していることから、良好と判断します。軸受の潤滑状態SOAPで鉛、D－SOAPで鉄が検出されました。SOAPSOAPの結果、鉛が検出されました。D－SOAPD－SOAPの結果、鉄が検出されました。フェログラフィー摩耗粒子の形態観察の結果、μm以下の鉄系摩耗粒子が観察されました。
報告№107-0279 報告№107-0477 | 分析№107-01481 分析№107-02737 | 107-02737 | 分析の結果、転がり軸受の寿命の指標となるフレーキングの発生が確認されなかったことから、本軸受は継続使用可能と判断します。計数汚染度は良好と判断します。計数汚染度は良好と判断します。計数汚染度はNAS級と当社推奨の管理限界値のNAS級以内にあり、良好と判断します。重量汚染度はmg/mlでした。重量汚染度はmg/mlでした。機器の潤滑状態機器の潤滑状態は正常と判断します。SOAPの結果、銅が検出されました。SOAPの結果、摩耗により発生する銅が検出されました。又、油の添加剤成分であるリンが検出されました。D－SOAPの結果、鉄が検出されました。D－SOAPの結果、摩耗により発生する鉄が検出されました。フェログラフィーの結果は良好です。フェログラフィーの結果、異常摩耗の早期発見パラメータであるIs値がのマイナス乗と良好の範囲にあることから、潤滑状態は正常と判断します。
報告№106-0025 報告№106-0137 | 分析№106-00118 分析№106-00894 | 106-00894_変更 | 【診断状況】分析の結果、現状本軸受は継続使用可能な状態にありますが、摩耗粒子形態観察で局部的な油膜切れで発生した摩耗粒子が一部に観察されており、今後油膜切れにより発生した傷が起点となって疲労摩耗に進展することが懸念されます。一方、SOAP／D－SOAPの結果、海水中に含まれるナトリウムやマグネシウムが検出されたことから、海水が混入した可能性があります。なお、海水の影響で金属表面に腐食が発生する場合があり、腐食発生によるベアリング損傷を予防するため、今後はトライボ診断の結果によってはグリースの入れ替えとシール部の点検が必要になると思われます。【診断結果】摩耗粒子形態観察で転がり軸受の寿命の指標となるフレーキングの発生は確認されておらず、本軸受は継続使用可能な状態にあると判断します。尚、現状では過去のデータがなく、今後の摩耗進行状況を把握するためにも、年に度トライボ診断を実施し、摩耗の進行状況および海水の影響で発生する腐食摩耗の発生状況を確認することを推奨します。報告書の管理表中に示しているSOAP／D-SOAPは、グリース潤滑の場合、摩耗粒子が均一に分散していないため、測定値が大きく変動することがありますので参考値としてお考え下さい。
報告№109-09136 報告№111-00596 | 分析№109-001160 分析№111-002778 | 111-002778 | 潤滑油および軸受は継続使用可能な状態にあると判断します。但し、今後も摩耗の進行を傾向監視するため、以下の対策を推奨します。定期的な分析切削摩耗の進行を監視するため、定期的に分析を実施し、摩耗の進行状況を確認することを推奨します。最適な採油方法本試料油は、機器停止中に廃油口から採油されているにもかかわらず汚染度を示すデータは良好でしたが、今後の採油は、極力運転中もしくは停止直後の油槽中層部から実施されることを推奨します。フェログラフィー異常摩耗の早期発見パラメータとして摩耗粒子を定量化して評価するフェログラフィーのIs値は、潤滑状態がやや厳しいの乗でした。摩耗粒子の形態で比較的多く観察された粒子は、潤滑状態が正常な場合に発生する摩耗粒子異物の噛み込みにより発生する切削粒子でした。これらの摩耗粒子が観察された場合、潤滑部で発生している摩耗形態は、正常なマイルド摩耗異物による切削摩耗であることが分かります。摩耗形態の中でも切削摩耗は摩耗進行速度が速く、転がり軸受でこの摩耗形態が発生した場合には寿命が分の程度に低下することも知られており、切削摩耗により生じた軌道面の損傷が起点となって転がり軸受の寿命となるフレーキングに進展することから傾向監視による経過監視が必要です。電子顕微鏡・X線マイクロアナリシス観察された粒子をSEM・XMAで詳細に分析した結果、粒子には鉄、クロム、マンガンが比較的多く含まれており、成分割合から粒子は主にベアリング軌道面や保持器、ハウジング等から発生していると推定できました。Iカップリング発光分光分析供試の潤滑油を分析した結果、検出された金属元素は、SOAPの結果表に示すように、鉄、カルシウム、ナトリウムでした。検出されたこれらの金属元素から発生箇所を推定すると鉄・軸受等カルシウム、ナトリウム・外部混入異物であると思われます。このうち、機械部品が摩耗したと思われる元素はのグループです。計数汚染度、重量汚染度は共に良好でした。粘度、水分、全酸価、IRの各データは良好でした。
報告№109-09136 報告№113-00253 | 分析№109-001160 分析№113-000953 | 113-000953 | 軸受は継続使用可能な状態にあると判断します。但し、SOAPの銅濃度が高い値であったことから、に示す対策を推奨します。油劣化の確認今後、別紙鉱油の酸化に対する金属触媒の影響に示すように銅濃度の増加に伴い酸化速度が速まる可能性があるため、定期的に分析を実施し、油劣化の進行状況を確認することを推奨します。はフェログラフィーおよびSOAP／D-SOAPの結果から総合的に判断した結果、継続使用は可能ですが、今後の機器の機能を確認するためにも傾向管理が有用と考えます。フェログラフィー【定量分析：Is値】Is値は異常摩耗の早期発見パラメータのつで、摩耗粒子を定量化するために用います。Is値は前回に比較してのマイナス乗から変化はなく、低い値でした。フェログラフィー【定性分析：摩耗粒子および摩耗形態観察】分析結果から観察された全ての粒子量は少でした。Iカップリング発光分光分析【SOAP／D-SOAP】検出された金属元素から発生箇所を推定すると、以下の通りでした。鉛、銅・軸受等リン、亜鉛・添加剤カルシウム、ケイ素、ナトリウム・外部混入異物銅を使用した箇所の溶出SOAPの結果、前回に比較して銅がppmからppmに増加していたことから、銅を使用した箇所の溶出が進行していると推定されます。銅の溶出箇所は、貴社ご提供の図面からデフレクターとバッフルという部品からと考えられます。これらの部品はオイルシールの役目を果たしていることから、溶出が継続した場合、シャフトとのギャップが増大し、油漏れの原因になることが懸念されます。巡視の際には油漏れと油面の低下に注意を払う必要があります。今後は、銅の溶出が継続した場合、ギャップが増大することにより油漏れが発生し、さらには油面低下により潤滑不良が発生し、摩耗が進行することが懸念されます。また、銅濃度の増加は、別紙鉱油の酸化に対する金属触媒の影響に示すように濃度の増加とともに酸化速度が加速することが分かっています。計数汚染度は、前回に比較してNAS級から等級に変化はなく、重量汚染度は.mg/mlから.mg/mlに減少し、共に良好でした。
報告№109-09136 報告№110-00432 | 分析№109-001160 分析№110-001954 | 110-001954 | 、汚染度、潤滑状態は良好でした。潤滑油および軸受は継続使用可能な状態にあると判断します。今後は、本データを初期値として管理されることを推奨します。
報告№108-5078 報告№108-5078 | 分析№108-02898 分析№108-02898 | 108-02898 | スラスト軸受を破損する試験を実施している。トライボ診断を実施し、、汚染度、潤滑状態を確認する。軸受の損傷程度を確認する。汚染度、潤滑状態分析の結果、前回同様に、異常摩耗の早期発見パラメータであるフェログラフィーのIs値がの乗であり、摩耗粒子の形態観察で、前回に比較してやや減少したものの、金属接触が厳しい場合に発生するシビア粒子、局部的に高圧・高温となる場合に発生するフリクションポリマ、外部から混入したと思われる鉄錆や砂等が観察されました。また、D－SOAPで軸受メタルの主成分である錫が検出され、SEM・XMAで詳細に摩耗粒子を観察した結果、鉄、マンガンを含むシビア粒子が観察されました。以上の分析結果から、軸受摺動面の潤滑状態は、流体潤滑と固体接触が混在する混合潤滑状態が継続しているものと思われ、特に潤滑油が高温・高圧状態となった場合に発生するフリクションポリマが観察されていることから、軸受摺動部では局部的に圧力が高い箇所があったと推定されます。今回のような油膜切れによるメタルの損傷を再現する試験を実施する場合は、初期汚染の影響を排除することが重要です。試験機内部の汚染と新油の状態における汚染を完全に排除することは困難ですが、少なくともアブレッシブ摩耗が発生しないレベルまで改善する必要があります。尚、計数汚染度が前回のNAS級以上からNAS級に改善されていますが、これは、試験中に試験油槽や油系統配管内部で沈降などにより滞留し、分析試料を採取する際に、初期確認された汚染物が採取されなかった可能性が考えられます。軸受の損傷程度を確認SOAP／D－SOAPの結果でメタルの主成分である錫が検出されています。軸受メタルの摩耗は、軸受メタルの主成分である錫がSOAPでppm、D－SOAPで検出されたことから確認しています。メタルの摩耗深さをSOAPの錫濃度ppm、油量Lから下式により算出します。錫の摩耗体積＝錫濃度×-×油量×.×÷錫密度＝×-××.×÷.＝.平均的な摩耗深さ＝摩耗体積÷摩耗面積×＝.÷.×＝.計算の結果、平均的な摩耗深さは.μmとなります。前回が.μmであったことから、僅かに摩耗が進行していることが判ります。この計算は、油中の摩耗粒子が均一に分散していると仮定して求めております。また、当社の経験から、摩耗が発生している面積を全体の分のとして求めております。実際に軸受メタルが摩耗した面積が確認できておりましたら、摩耗面積をそれに置換えて再計算して下さい。尚、ホワイトメタルの場合、それに含まれる錫は全体の概ね～割程度であり、今回求めた摩耗体積より～割程度大きくなると想定されます。今回試験に使用した軸受メタルの組成割合が不明であり計算は困難なため、組成割合が判っている場合は、錫の組成割合から体積を計算し摩耗深さを再計算して下さい。粘度が新油値.mm/sから.mm/sに％低下していますが、前回データと大きな変化はないことから、継続使用可能と判断します。今回比較に使用した新油値が当社保有の新油データベースの値で、ロットの違いなどで新油値であっても若干変化する場合があります。本実験により、粘度が低下しているのかを正しく確認するためには、今回使用した潤滑油と同じロットの新油データとの比較が必要と考えます。また、前回同様に全酸価が.mgKOH/gと新油値.mgKOH/gに比較して、.mgKOH/g高い値を示しており、これもロットの違いによる可能性があります。但し、IRの結果で、油劣化の兆候を示すカルボン酸の吸収が確認されていないため、この全酸価の上昇は、油劣化の進行によるものではないと判断します。尚、水分は、当社推奨の管理限界値内にあり、実験中においては水分の影響はなかったものと思われます。
報告№106-0404 | 分析№106-02266 | 106-02266 | 本試験は、トライボ診断を実施し、軸受の潤滑状態、汚染状況、油の劣化状態を確認することを目的としました。【軸受の潤滑状態】ベアリング軌道面の微小領域に摩耗が発生しているものの、転がり軸受の寿命の指標となるフレーキングの発生が確認されていないことから、現在のところ、ベアリングは継続使用可能な状態にあると判断します。【油の汚染状況】計数汚染度がナトリウム級と当社推奨の管理限界値内にあり、重量汚染度が.mg/mlでした。【油の劣化状態】油の劣化状況を確認するために実施した粘度、水分、全酸価、IRの各データが良好であることから、この油は継続使用可能と判断します。
報告№109-09136 報告№113-00641 | 分析№109-001160 分析№113-002747 | 113-002747 | 消泡性能の低下が確認されました。今後は障害予防を目的に以下の対策を推奨します。追加分析消泡性能が低下した場合、ギヤ歯面での油膜形成に影響が出て摩耗が進展することがありますので、フェログラフィーおよびSOAP-Tを追加して摩耗により発生する油中金属濃度や潤滑状態を確認することを推奨します。泡立ち試験泡立ち試験の結果は、-と新油値が-であるのに比較して高い値となっていたことから、消泡性能が低下していることが分かりました。今後の使用状況によっては油の酸化劣化が進行したり、ギヤ歯面およびベアリング軌道面で油膜切れが発生したりする場合があるため、消泡剤の添加による消泡性能の改善など何らかの対応が必要になると思われます。分析結果消泡性能が低下していることが確認されました。粘度粘度はmm/sと新油値mm/sに比較して、粘度変化率は-％で、当社推奨の管理限界値である±％以内であり、良好と判断します。泡立ち試験泡立ち試験は-と新油に比較して高い値でした。水分はppmと当社推奨の管理限界値の以下であり、良好と判断します。酸価はmgKOH/gと新油値mgKOH/g以下にあり、良好と判断します。
報告№109-09094 報告№110-00147 | 分析№109-000875 分析№110-000531 | 110-000531 | は良好と判断します。尚、RBOTがminと新油値のminに比較してmin減少していました。このまま継続使用した場合、この減少傾向から限界値に到達するのは、別紙図RBOTの減少傾向に示すように年月と推定されました。残りの継続使用期間は、約年ヶ月であると予測されます。潤滑油は継続使用可能な状態にあると判断します。≪状態監視とパラメータ≫分析の目的および各分析のパラメータは以下の通りです。特性低下目的：油の分析結果から、や劣化傾向ならびに添加剤の消耗程度、残存寿命などを確認する。粘度JISK全酸価JISK赤外線吸収スペクトルJISK酸化安定度試験JISK汚染目的：油の分析結果から、砂塵あるいは水・異種油などによるや、異物混入の有無を確認する。水分JISK計数汚染度JISB重量汚染度JISB光学顕微鏡観察摩耗目的：油中の摩耗粒子を分析する事により、回転・摺動部の潤滑状態、摩耗劣化の程度、余寿命などを解析する。摩耗診断電子顕微鏡観察JISKX線マイクロアナリシス油中金属濃度）JISK≪分析結果≫特性低下粘度：良好粘度値mm/sの新油値mm/sに対する変化率は+％であり、当社推奨の管理限界値±％以内に留まっています。全酸価：良好全酸価.mgKOH/gは新油値の.mgKOH/g以内にあることから問題は無いと判断します。赤外線吸収スペクトル：良好酸化安定度試験：良好酸化安定度試験の結果、数値minは当社推奨の管理限界値min以上に留まっており、現時点での使用は可能と判断します。汚染水分：良好水分値.ppmは当社推奨の管理限界値以内に留まっています。計数汚染度：今回は実施していません。重量汚染度：今回は実施していません。光学顕微鏡観察：今回は実施していません。摩耗摩耗診断電子顕微鏡観察・X線マイクロアナリシス：今回は実施していません。油中金属濃度：今回は実施していません。
報告№109-09619 報告№109-09619 | 分析№109-003792 分析№109-003792 | 109-003792 | ・摩耗状態潤滑油をSOAP／D－SOAPで分析した結果、検出されたのは鉄および鉛でした。粒子観察の結果から、検出された金属は異物の噛み込みなどで発生する切削粒子が観察されたことから、潤滑部分では切削摩耗が発生していることが分かりました。転がり軸受寿命の指標としている摩耗粒子が観察されなかったことから、フレーキングは発生していないと判断できますが、異常摩耗の早期発見パラメータであるフェログラフィーのIs値がの乗となっていたことから、潤滑状態は厳しくなっていると推定され、今後さらに摩耗が進行することが懸念されます。当該軸受の潤滑油は、今回の採油で使用油を全量抜き取っており、切削摩耗発生の原因となる混入異物は排除されたものと思われますが、新油充填時に異物が残留している場合があり、切削摩耗が継続して発生する可能性があります。今後、継続使用した場合、切削摩耗により発生した軸受表面の切削痕が起点となって、異物起点型のフレーキングに進展することも懸念されます。・汚染度計数汚染度がNAS級と当社推奨の管理限界値に到達し、重量汚染度がmg/mlと当社推奨の管理限界値を超えていました。フィルタ表面の異物観察で金属片、鉄錆、砂等が観察されたことから、汚染度が高い要因は、摩耗と外部混入異物の影響によるものと思われます。・IRの結果、新油と異なるピークが確認されました。潤滑油および軸受は継続使用可能な状態にあるものの、以下の対策が必要です。新油充填の際に油槽内を清掃されると共に、今後、切削摩耗の進行を監視するため、定期的に分析を実施し、摩耗の進行状況を確認することを推奨します。次回分析の時期を理論的に求めたところ、最短で約時間となります。この時間は、油中汚染物が均一になるために必要とする時間であり、この時間を経過すれば、再分析の結果から状態の傾向を確認することが可能となりますので、これを参考に次回分析時期を検討されることを提案します。尚、IRの結果から異種油の混入或いは、油名が違う可能性が確認されましたので、油名の再確認とともに異種油混入の可能性の有無についてご確認下さい。
報告№107-6009 報告№107-0108 | 分析№107-00301 分析№107-00585・695・965 | 107-00585_695_965 | 【TS－投与前】TS－投与前の試料油を分析した結果、計数汚染度はNAS級と管理限界値に到達していることが確認されました。尚、その他のデータは全て良好の範囲にありました。【TS－投与後・浄油中】TS－投与後・浄油中の試料油を分析した結果、前回に比較して、計数汚染度はNAS級からNAS級以上にランク増加し、重量汚染度が.mg/mlから.mg/mlに増加していました。各データが増加した要因は、油が循環して油槽内壁・配管内壁に付着していたスラッジ等の汚染粒子が油中に分散されたためと考えられました。【TS－投与後・浄油後】TS－投与後・浄油後の分析を実施した結果、前回に比較して計数汚染度がNAS級以上からNAS級にランク減少し、重量汚染度が.mg/mlから.mg/mlに減少し、共に当社推奨の管理限界値内にあり、良好と判断します。又、その他の分析データが全て良好の範囲にあることから、この油は継続使用可能と判断します。尚、全酸価が.mgKOH/gとやや高い値を示していますが、これはTS－を投与した影響であり、異常ではありません。
報告№109-09136 報告№110-00347 | 分析№109-001160 分析№110-001586 | 110-001586 | 汚染度重量汚染度の結果、mg/mlとやや汚染されていました。重量汚染度で使用したフィルタ表面には、肉眼で確認できる金属片、鉄錆が観察されたことから、汚染の要因は、摩耗と外部混入異物の影響によるものと思われます。粘度、水分、全酸価の各データは良好でした。潤滑は良好であることから劣化していないものの、やや汚染されていたことが分かりました。
報告№109-09136 報告№113-00011 | 分析№109-001160 分析№113-000020 | 113-000020 | 油の劣化は確認されず、油中の汚染度は良好な範囲にあることから、継続使用可能な状態にあると判断します。軸受は継続使用可能な状態にあると判断します。但し、将来的な摩耗進行の有無を確認するためにも傾向監視を継続することが有効です。定期的な分析今後懸念される切削摩耗の進行を監視するため、定期的に分析を実施することを推奨します。フェログラフィーおよびSOAP／D-SOAPの結果から総合的に判断した結果、継続使用は可能ですが、機器の機能を確認するためにも傾向管理が有用と考えます。フェログラフィー【定量分析：Is値】Is値は異常摩耗の早期発見パラメータのつで、摩耗粒子を定量化するために用います。前回に比較してIs値はのマイナス乗から乗と、低い値でした。フェログラフィー【定性分析：摩耗粒子および摩耗形態観察】分析結果から観察された代表的な粒子は、以下の通りでした。正常な摩耗粒子・潤滑状態が正常なマイルド摩耗により発生。切削粒子・異物や金属表面の微小突起による切削摩耗により発生。観察された摩耗粒子の中でも切削粒子は、将来的な摩耗の進行に繋がる可能性を示唆しているため、傾向監視が必要と思われます。切削摩耗は、他の摩耗形態に比較して摩耗進行速度が速く注意が必要で、定期的なトライボ診断による状態監視が必要と考えます。切削摩耗の原因となる混入異物が残留している場合、この異物により切削摩耗が継続して発生する可能性があります。Iカップリング発光分光分析【SOAP／D-SOAP】検出された金属元素から発生箇所を推定すると、以下の通りでした。鉄、錫、亜鉛・軸受等リン・添加剤カルシウム、ケイ素、ナトリウム・外部混入異物メタルの摩耗D-SOAPの結果、前回に比較して錫がからに減少し、軸受メタルの摩耗は安定していると推定されます。コンロッドメタルが箇所ありますが、箇所に摩耗が集中したと仮定し、D-SOAPの錫濃度と油量Lから軸受メタルの摩耗深さを求めました。当社の経験からメタル面積の約分の程度が摩耗したと仮定しました。その結果、メタル表面の平均的な摩耗深さは.μmとなり、メタルの表面粗さを軸受表面の一般的な粗さであるsと仮定すると、約%程度摩耗していると推定されます。計数汚染度は、前回に比較してNAS級からNAS級にランク低下し、重量汚染度はmg/mlからmg/mlに増加したものの、共に良好でした。粘度、水分、全酸価、IR、RBOTの各データは、前回同様に良好でした。尚、別紙RBOTの減少傾向から油の余寿命を求めた結果、本試料は直近の更油から起算して稼働日数が年月まで使用可能であることが分かりました。本試料油の添加剤は、一般に、タービン油に比較して極圧添加剤や摩耗防止剤などの濃度が高く、この影響でRBOT試験の結果が変動する傾向があります。そのため、試料油の余寿命の評価をタービン油と同等の精度で得るには、RBOTの結果に加え、粘度、全酸価、IRなどのデータを総合的に判断することが必要です。
報告№109-09136 報告№112-00418 | 分析№109-001160 分析№112-001771 | 112-001771 | 潤滑油および対象設備は継続使用可能な状態にあると判断します。はフェログラフィーおよびSOAP／D-SOAPの結果から総合的に判断した結果、正常な状態にあると考えられます。フェログラフィー【定量分析：Is値】Is値は異常摩耗の早期発見パラメータのつで、摩耗粒子を定量化するために用います。前回に比較してIs値はのマイナス乗からマイナス乗に低下し、低い値でした。フェログラフィー【定性分析：摩耗粒子および摩耗形態観察】分析結果から比較的多く観察された粒子は、以下の通りでした。正常な摩耗粒子・潤滑状態が正常なマイルド摩耗により発生。Iカップリング発光分光分析【SOAP／D-SOAP】検出された金属元素から発生箇所を推定すると、以下の通りでした。カルシウム、ナトリウム・外部混入異物前回に比較して計数汚染度はNAS級から等級に変化はなく、重量汚染度は.mg/mlから.mg/mlに増加しているものの、共に良好でした。前回同様に粘度、水分、全酸価、RBOT、IRの各データは良好でした。油の余寿命は、使用油の使用期間または使用時間が不明であったため、ご依頼の油の余寿命に関する検討は行えませんでした。ただし、分析の結果で新油値がminであったことから、使用期間を仮にヶ月間と仮定すれば余寿命は十二分にあると言えます。可能であれば、使用期間、あるいは使用時間の情報をご提供下さい。
報告№109-09136 報告№110-00663 | 分析№109-001160 分析№110-003075 | 110-003075 | 前回に比較してSOAP／D－SOAPの結果で、鉄および錫濃度に大きな変化はなく、異常摩耗の早期発見パラメータであるフェログラフィーのIs値がのマイナス乗と良好でした。前回に比較して計数汚染度はNAS級からNAS級にランク減少し、良好でした。前回同様に粘度、水分、全酸価、IRの各データは良好でした。潤滑油および軸受は継続使用可能な状態にあると判断します。
報告№104-0142 | 分析№104-01115 | 104-01115 | 本試験は、オイルクーラ交換、フラッシング、更に更油を実施し、その後の水分濃度を確認するために分析を実施しました。分析の結果、前回に比較してppmからppmに減少し、当社推奨の管理限界値内にあることから、この油は継続使用可能と判断します。一方、重量汚染度も前回に比較してmg/mlから.mg/mlに減少し、当社推奨の管理限界値内にあることから、良好と判断します。但し、光学顕微鏡写真に示すように前回と同じく鉄錆が多く見られました。油槽内及び配管には、水分混入により発生した鉄錆が残留していると考えられます。今後、これらの鉄錆が摺動面に噛み込み摩耗が進行することが懸念されるため、濾過を実施されることを推奨します。
報告№103-0236 | 分析№103-02257 | 103-02257 | フェログラフィーの結果、前回と同じく転がり疲れにより転動面から発生した粒子が観察されました。これらの粒子は、ボールネジ転動面から疲労剥離により発生したものと考えられました。疲労摩耗粒子が多く観察されていますので、メネジ軌道面にはマイクロフレーキングが発生しているものの、前回に比較して摩耗粒子のサイズに大きな変化はなく、摩耗の進展状況に変化はないと判断します。尚、報告書の管理表中に示しているSOAP／D-SOAPの結果、及び、異常摩耗の早期発見パラメータであるIs値は、グリース潤滑の場合、摩耗粒子がグリース中に均一に分散しているとは考え難いため、測定値が大きく変動することが予想されますので参考値としてお考え下さい。
報告№109-09136 報告№109-09231 | 分析№109-001160 分析№109-001697 | 109-001697 | 診断概要および対策本試験は、オーバーホール後の初期状態を確認する目的で実施しました。その結果、摩耗粒子の形態観察で局部的な油膜切れが発生し、その時の摩擦熱が高い場合に発生する球状粒子が多く観察されました。この局部的な摩耗が、既に停止し正常な状態に推移しているか、或いは、進行しているのかを確認するためには、ヶ月毎にあと回の初期試験を実施されることを推奨します。計数汚染度はNAS級、重量汚染度は.mg/mlと共に当社推奨の管理限界値内にあり、良好と判断します。機器の潤滑状態摩耗粒子の形態観察で観察された粒子は、局部的な油膜切れが発生し、その時の摩擦熱が高い場合に発生する球状粒子が、初期のなじみ摩耗で発生しています。今回のようになじみ過程で球状粒子が観察された場合は、なじみ過程が正常に終了していない場合があり、異常摩耗に進展することも懸念する必要があります。この局部的な摩耗が、既に停止し正常な状態に推移しているか、或いは、進行しているのかを確認するためには、ヶ月毎にあと回の初期試験を実施されることを推奨します。油の特性油の特性を示すIR、RBOTの各データは良好の範囲にあり、この油は継続使用可能と判断します。
報告№104-0313 報告№104-0313 | 分析№104-02263 分析№104-02263 | 104-02263_お客様の要求により修正 | 経緯号定格運転中の月日にB－原子炉容器室冷却ファン振動大の警報が発生し、振動値もチャート上限を振り切り、軸受が破損した。軸受は、電力殿の要求で耐熱シリコングリースを充填したシールドタイプの軸受を使用していた。目的下流側の軸受からグリースを採取し、軸受劣化程度を調査する。考察正常な運転状態で推移していたファン軸受の振動が増大する原因は、ミスアライメントアンバランス潤滑剤の流出による油膜切れ潤滑剤選定ミスによる潤滑不良ピックアップ取付不良などが考えられる。これらの振動が増大する原因についてグリースの分析結果から検討した。分析の結果、摩擦熱が高い場合に発生する黒錆が多くみられ、フレッティングにより発生した微細な粒子も見られたが、現状での使用は可能と判断できる。これらの粒子が観察されたことから、軸受軌道面では局部的な油膜切れが発生し、軌道面には傷が発生していると考えられる。油膜切れが発生する原因は、ミスアライメントアンバランス潤滑剤の流出潤滑剤選定ミスによる潤滑不良が考えられる。今後この傷が起点となって疲労摩耗に進展することが容易に推定される。以上の下流側軸受の結果から、上流側軸受が破損した原因を推定すると、カップリングなどのゆるみファンの偏摩耗潤滑剤の流出による油膜切れ潤滑剤選定ミスによる潤滑不良などの影響で油膜切れが発生し、それにより発生した傷が起点となって疲労摩耗が進行し、破損に至ったと想像された。仮に、カップリングなどのゆるみやファンの偏摩耗等が発生していない場合、潤滑特性が低いとされるシリコングリースの影響や高温化で使用されたことによりグリースが流出したなどにより油膜切れが発生し、摩耗が進行し、損傷に至ったと推定できる。
報告№108-5071 報告№111-00598 | 分析№108-02721 分析№111-002809 | 111-002809 | 潤滑油は継続使用可能な状態にあると判断します。但し、消泡性能が低下していることから、以下の対策を推奨します。追加分析消泡性能が低下した場合、ギヤ歯面での油膜形成に影響が出て摩耗が進展することがありますので、フェログラフィーおよびSOAP-Tを追加して摩耗により発生する油中金属濃度や潤滑状態を確認することを推奨します。泡立ち試験泡立ち試験の結果は、一般的には消泡性能が低下していると判断できる値の-でしたが、新油値の-であるのに比較して高い値であったことから、消泡性能が低下していることが分かりました。今後の使用状況によっては油の酸化劣化が進行したり、ギヤ歯面およびベアリング軌道面で油膜切れが発生したりする場合があるため、消泡剤の添加による消泡性能の改善など何らかの対応が必要になると思われます。分析結果泡立ち試験の結果、消泡性能が低下していました。粘度粘度はmm/sと新油値mm/sに比較して、粘度変化率は-％で、当社推奨の管理限界値である±％以内にあり、良好と判断します。泡立ち試験泡立ち試験は-と新油値に比較して高い値でした。水分はppmと当社推奨の管理限界値の以下であり、良好と判断します。全酸価全酸価は.mgKOH/gと新油値.mgKOH/gに比較して高いものの、IRの結果で油劣化の兆候を示すカルボン酸の吸収が確認されていないことから、良好と判断します。
報告№108-5071 報告№110-00397 | 分析№108-02721 分析№110-001813 | 110-001813 | 潤滑油は継続続使用可能な状態にあるものの、今後は障害予防を目的に以下の対策を推奨します。追加分析消泡性能が低下した場合、ギヤ歯面での油膜形成に影響が出て摩耗の発生が進展することがあります。今後は消泡性能低下の影響により摩耗が進展する可能性がありますので、フェログラフィーおよびSOAPを追加することを推奨します。分析周期の短縮今後、全酸価の上昇が予測されますので、同様に分析周期を短縮して傾向監視を強化することを併せて推奨します。分析結果全酸価が上昇していました。泡立ち試験の結果、消泡性能が低下していることが確認されました。粘度粘度はmm/sと新油値mm/sに比較して、粘度変化率は-％で、当社推奨の管理限界値である±％以内にあり、良好と判断します。泡立ち試験泡立ち試験は-と新油に比較して高い値でした。水分はと当社推奨の管理限界値の以下であり、良好と判断します。全酸価全酸価は.mgKOH/gと新油値.mgKOH/gに比較して高いものの、IRの結果で油劣化の兆候を示すカルボン酸の吸収が確認されていないことから、良好と判断します。
報告№109-09136 報告№112-00017 | 分析№109-001160 分析№112-000032 | 112-000032 | 潤滑油および減速機は継続使用可能な状態にあると判断します。但し、今後も摩耗の進行を傾向監視するため、以下の対策を推奨します。定期的な分析凝着摩耗や疲労摩耗の進行を監視するため、定期的に分析を実施し、分析データによる摩耗の進行状況を確認することを推奨します。バックラッシによる評価トライボ診断では、バックラッシの増加量を分析結果から計算できますので、構造が確認できる図面、ギヤの形式、歯形、モジュール、歯数、歯幅、油入替後の稼働時間ならびに分解点検後の稼働時間をお知らせ下さい。計算結果をご報告いたします。異種油の混入および油名の確認異種油の混入の有無、油名を再確認することを推奨します。フェログラフィーIs値は異常摩耗の早期発見パラメータのつで、摩耗粒子を定量化するために用います。今回のIs値はの乗であり、潤滑状態はやや厳しいと判断できます。摩耗粒子の形態で比較的多く観察された粒子は、潤滑状態が正常な場合に発生する摩耗粒子金属潤滑部が局部的に油膜切れを起して発生するシビア粒子繰返し応力を受けて発生する疲労摩耗粒子でした。これらの摩耗粒子が観察された場合、潤滑部で発生している摩耗形態は、正常なマイルド摩耗潤滑状態がやや厳しい凝着摩耗疲労による疲労摩耗であることが分かります。Iカップリング発光分光分析供試の潤滑油を分析した結果、検出された金属元素は、SOAPの結果表に示すように、鉄、銅、リン、亜鉛、カルシウム、バリウム、ナトリウムでした。検出された金属元素から発生箇所を推定すると鉄、銅・ギヤ・軸受等リン・オイル添加剤亜鉛、カルシウム、バリウム、ナトリウム・外部混入異物であると思われます。このうち、機械部品が摩耗したと思われる元素はのグループです。SOAPで銅がppm検出されました。銅を使用した箇所は、転がり軸受の保持器が考えられます。保持器であった場合、保持器の摩耗が進行することで転動体とのギャップが大きくなると共に振動が増大し、摩耗の進行につながることが懸念されます。計数汚染度はNAS級以上と当社推奨の管理限界値を超えていました。フィルタ表面の異物観察で金属片、鉄錆、砂等が観察されたことから、汚染度が高い要因は、摩耗と外部混入異物の影響と思われます。粘度、水分、全酸価の各データは良好でした。IRIRの結果、新油のIRスペクトルと一致しない箇所が確認されました。さらにSOAPの結果、亜鉛がppm検出されていますが、当社にあるモービルギアXリンの新油データには、亜鉛が含まれていませんでした。これらのことから、異種油の混入、または油名の誤りや更油前に使用していた油種の残留などが考えられます。
報告№107-6029 報告№107-0417 | 分析№107-02237 分析№107-02289 | 107-02289 | 、汚染度、軸受の潤滑状態を確認する。今回の採油は、恒設ドレンラインから機器停止中に全量抜き取り時に合わせて実施している。抜き始め、抜き終わりなど採油のタイミングが不明のため、油中粒子が均一に分散している油循環中に比較し沈降の影響を受け、分析データが高濃度に出る可能性があると思われます。分析の結果、循環中の採油に比較してデータが高目に出る可能性があるにも関わらず、計数汚染度が僅かに増加しているものの、異常摩耗の早期発見パラメータがのマイナス乗と良好の範囲にあり、且つ、SOAP／D－SOAPで摩耗により発生した金属元素がほとんど検出されていないことから、機器の潤滑状態は正常であることが確認されました。又、油の基本特性を示す粘度、水分、全酸価、IRの各データは全て良好の範囲にあり、この油は継続使用可能と判断します。但し、D－SOAPでB海水ポンプモータ同様に亜鉛が検出されました。この原因は、SOAPで亜鉛が検出されたことから、この亜鉛が析出してスラッジとなった亜鉛メッキなどの亜鉛を多く含む箇所が剥離した以上のことが考えられました。現時点では軸受の潤滑には影響はほとんどないと思われますが、亜鉛を含む材料を使用した箇所を調査するとともに、定期的にトライボ診断を実施し、亜鉛増加の有無を確認することを推奨します。機器の潤滑状態をより正確に知るには、粒子の沈降の影響を極力抑え、油中粒子が均一な分散状態に近い状態での採油が望ましく、そのため対象機器の運転中、または停止直後に採油を実施されることを併せて推奨します。
報告№108-0227 報告№110-00774 | 分析№108-01664 分析№110-003725 | 110-003725 | 前回に比較してSOAP／D－SOAPの結果で、鉄および錫濃度に変化はなく、異常摩耗の早期発見パラメータであるフェログラフィーのIs値がのマイナス乗と良好でした。前回に比較して計数汚染度はNAS級からNAS級にランク減少し、良好でした。前回同様に粘度、水分、全酸価、IR、RBOTの各データは良好でした。潤滑油および軸受は継続使用可能な状態にあると判断します。
報告№109-09094 報告№112-00124 | 分析№109-000872 分析№112-000481 | 112-000481_date121122 | 潤滑油は継続使用可能な状態にあると判断します。は良好でした。尚、RBOTがminと管理基本値の.minに比較して.min減少していました。このまま継続使用した場合、この減少傾向から限界値に到達するのは、別紙図RBOTの減少傾向に示すように年月と推定されました。残りの継続使用期間は、約年ヶ月であると予測されます。≪状態監視とパラメータ≫分析の目的および各分析のパラメータは以下の通りです。特性低下目的：油の分析結果から、や劣化傾向ならびに添加剤の消耗程度、残存寿命などを確認する。粘度JISK酸価JISK赤外線吸収スペクトルJISK酸化安定度試験JISK汚染目的：油の分析結果から、砂塵あるいは水・異種油などによるや、異物混入の有無を確認する。水分JISK計数汚染度JISB重量汚染度JISB光学顕微鏡観察摩耗目的：油中の摩耗粒子を分析する事により、回転・摺動部の潤滑状態、摩耗劣化の程度、余寿命などを解析する。摩耗診断電子顕微鏡観察JISKX線マイクロアナリシス油中金属濃度JISK≪分析結果≫特性低下粘度：良好粘度値mm/sの管理基本値mm/sに対する変化率は+％であり、○○管理限界値±％以内に留まっています。酸価：良好酸価.mgKOH/gは管理基本値の.mgKOH/g以内にあることから、問題は無いと判断します。赤外線吸収スペクトル：良好酸化安定度試験：良好酸化安定度試験の結果、数値minは○○管理限界値min以上に留まっており、現時点での使用は可能と判断します。汚染水分：良好水分値.ppmは○○管理限界値以内に留まっています。計数汚染度：今回は実施していません。重量汚染度：今回は実施していません。光学顕微鏡観察：今回は実施していません。摩耗摩耗診断電子顕微鏡観察・X線マイクロアナリシス：今回は実施していません。油中金属濃度：今回は実施していません。
報告№108-0204 報告№108-0294 | 分析№108-01503 分析№108-02071 | 108-02071 | トライボ診断を実施し、潤滑油の黒化原因を検討する。一般に、潤滑油が黒化する原因は以下のつが考えられます。摩耗粒子の増加油の劣化汚染粒子の混入これらの推定される原因を以下の分析結果から確認しました。を示す粘度、全酸価、IRは新油データとの比較が必要ですが、粘度は、VGの規格値内にあり、IRの結果で油劣化の兆候を示すカルボン酸の吸収が確認されなかったことから、油劣化は確認されなかった計数汚染度がNAS級以上、重量汚染度が.mg/mlと汚染されていた異常摩耗の早期発見パラメータであるフェログラフィーのIs値がの乗と高く、摩耗粒子の形態観察の結果、異物の噛み込みなどで発生する切削粒子が多く観察された摩耗により発生したと思われる鉄、鉛、銅、クロムがSOAPおよびD－SOAPで検出されたフィルタ表面の異物観察で砂が観察され、SOAPでケイ素がppm検出された以上のことから、潤滑油が黒化した原因は、・ギヤ歯面や転がり軸受の軌道面で発生した摩耗粒子の増加・銅、鉛を使用した箇所の溶融・摩耗・外部から混入したと思われる砂等の異物の混入と考えられ、整理すると潤滑油の黒化原因は、の摩耗粒子の増加および汚染粒子の混入によるものと考えられました。
報告№109-09061 報告№109-09061 | 分析№109-000618 分析№109-000618 | 109-000618 | 、汚染度、軸受の潤滑状態を確認する。本試料油は、採油量が少なかったため計数汚染度は参考値としてお考え下さい。汚染度および軸受の潤滑状態分析の結果、異常摩耗の早期発見パラメータであるフェログラフィーのIs値がの乗と高く、潤滑状態がやや厳しい状態にあることが分かりました。摩耗粒子の形態観察で観察された粒子は、異物の噛み込みにより発生する切削粒子、局部的に高圧・高温となる場合に発生するフリクションポリマでしたが、中でも切削摩耗は、異物が混入していない状態に比較して、摩耗進行速度が速いことから今後の管理には注意が必要です。転がり軸受で切削摩耗が発生した場合、切削摩耗により生じた軌道面の損傷が起点となって転がり軸受の寿命となるフレーキングに進展し、寿命が分の程度に低下することも知られています。今回の採油でほぼ全量更油されており切削摩耗を引き起こしている異物は取り除かれている場合もありますが、念のため、再度分析を実施し摩耗の進行状況を確認することを推奨します。ミリポアフィルタの表面観察で、金属片、鉄錆、砂等が多く観察されていることと、SOAPでケイ素、D－SOAPで鉄および銅が検出されたことから、銅を使用した箇所、例えば転がり軸受の保持器などで若干摩耗が発生していると考えられました。保持器に銅を使用している場合、保持器の摩耗が進行し、転動体とのギャップが大きくなることにより振動が増大して、転がり軸受の寿命の指標となるフレーキングに進展することが懸念されます。再分析の時期を理論的に求めたところ、最短で約時間となりました。この時間は、油中汚染物が均一になるために必要とする時間であり、この時間を経過すれば、油が入れ替わっていても再分析の結果から状態の傾向を確認することが可能となります。そのため、試運転などで数時間の運転が可能であれば、より的確に状況が確認できますので再分析を推奨します。ケイ素の検出ケイ素がppm検出されています。一般に、潤滑油中からケイ素が検出された場合の原因として、油の消泡剤として使用されるシリコン系の添加剤が検出されるフェログラフィーおよびフィルタ表面の異物観察で砂が多く観察され、これが検出されるシリコングリースをシール部に塗布している場合、このシリコングリースが潤滑油に混入して検出されるなどが挙げられますが、今回の原因は、フィルタで砂が観察されたことから、およびの可能性が考えられます。およびについては、分析結果では確認することが出来ませんので、原因を絞込むため、消泡剤の投与をしていないか、また、シリコングリースを使用している箇所があるかについてご確認下さい。を示す粘度、水分、全酸価、IR、RBOTの各データは良好の範囲にあることから、この油は継続使用可能と判断します。
報告№109-09448 報告№110-00231 | 分析№109-002802 分析№110-000869 | 110-000869 | 摩耗状態摩耗状態は、潤滑油中に含まれる金属成分と濃度を調査し、その結果で評価します。金属元素と濃度の分析は、試料油を以上の高温で発光させ、その光を分光器で分光し、分光によって得られた光の強度と金属固有の波長とから元素を特定するIカップリング発光分光分析法を用います。今回の試料はディーゼルエンジン油でしたが、検出された金属元素は、SOAPの結果表に示すように、鉄、鉛、銅、クロム、アンチモン、ニッケル、錫、リン、亜鉛、カルシウム、バリウム、アルミニウム、ケイ素、ナトリウム、マグネシウムでした。これら検出された金属元素から発生箇所を推定すると、鉄、鉛、銅、クロム、アンチモン、ニッケル、錫・エンジン部品リン、亜鉛、カルシウム・オイル添加剤バリウム、アルミニウム、ケイ素、ナトリウム、マグネシウム・外部混入異物であると思われます。このうち、機械部品が摩耗して検出される元素はのグループです。検出された金属粒子を観察した結果、観察されたのは正常な潤滑状態で発生する摩耗粒子と、金属潤滑部が局部的に油膜切れを起して発生するシビア粒子であったことから、粒子は、正常な潤滑状態のマイルド摩耗と、やや厳しい摩耗形態の凝着摩耗で発生していることが分かりました。一方、異常摩耗の早期発見パラメータであるフェログラフィーのIs値は、潤滑状態がやや厳しいの乗となっており、金属元素から推定するとシリンダ、ピストンリング、カムロール、クランクメタル等の潤滑部がやや厳しい潤滑状態にあると考えられました。・カルシウムなどの析出油中金属濃度を発光分光法による分析で固形分のカルシウムがppmと非常に多く検出され、また鉄もppm、そして銅もppmと比較的多く検出されました。エンジンオイル中に検出されるカルシウムは、燃焼ガス中に含まれている硫黄分と反応して微小サイズの硫酸カルシウム、いわゆる石膏が生成されます。この硫酸カルシウムは、モース硬度がとコンロッドやクランクメタルの主成分である錫や鉛の～と同等の硬さで、サイズは数μmから数十μmになることもあります。これらが軸受の油膜に混入した場合は、潤滑面では摩耗形態の中で摩耗速度が最も早い切削摩耗が発生し、メタルは短期間で摩耗することが判明しています。本試料の場合は、この硫酸カルシウム濃度が非常に高く、また鉄も比較的多く検出されています。さらにメタル主成分の錫も多く検出されたことから、硫酸カルシウム等が軸受摺動面に噛み込み、ミクロの切削バイト効果によりメタルの切削摩耗が発生していると推定できます。潤滑油中の固形分としてのカルシウムは、オイルリングやトップリングが正常であれば検出されないものですが、オイルリングなどが摩耗していると、燃焼ガスや未燃焼ガスが燃焼室から潤滑油中に入り易くなると思われます。全酸価はmgKOH/gと新油値mgKOH/gに比較して高く、IRの結果でも油劣化の兆候を示すカルボン酸と思われる吸収がcm-近傍に確認されました。エンジンオイルを分析した結果、油劣化が進行しつつあると考えられますので、更油を計画することを推奨します。更油に際しては、硫酸カルシウムの粒子を出来る限り除去するため単にエンジンオイルを更油するだけではなく、いわゆるフラッシングオイルでエンジン内部を十分清浄にし、その後更油をすることが必要です。オイルリングやトップリングの摩耗が進行していることが懸念されます。この影響により硫酸カルシウムが生成され、軸受メタルの摩耗が進展していると思われますので、念のためオイルリングとトップリングの点検を推奨します。軸受メタルは継続使用可能な状態にあると思われますが、点検の際には軸受メタル摺動面の点検も実施することを併せて推奨します。全酸価はmgKOH/gと新油値mgKOH/gに比較して高く、IRの結果でも油劣化の兆候を示すカルボン酸と思われる吸収がcm-近傍に確認されました。粘度粘度はmm/sと新油値mm/sに比較して、粘度変化率は-.％で、当社推奨の管理限界値内である±％以内であり、良好と判断します。水分はppmと当社推奨の管理限界値の以内であり、良好と判断します。全酸価全酸価はmgKOH/gと新油値mgKOH/gに比較して高い値でした。全塩基価全塩基価は.mgKOH/gと当社推奨の管理限界値mgKOH/g以上であることから、良好と判断します。IRIRの結果、油劣化の兆候を示すカルボン酸の吸収が確認されました。計数汚染度計数汚染度はNAS級以上と汚染されていました。重量汚染度はmg/mlでした。粒度分布粒度分布は.～μmの範囲にあり、.μmにピークが確認されました。機器の潤滑状態SOAPによる油中金属濃度の結果、油の添加剤成分であるカルシウムが比較的多く検出されました。SOAPによる油中金属濃度SOAPによる油中金属濃度の結果、鉄、クロム、ニッケル、油の添加剤成分であるリン、亜鉛、カルシウム、外部から混入したと思われるアルミニウム、ケイ素、ナトリウムが検出されました。SOAPによる油中金属濃度SOAPによる油中金属濃度の結果、鉄、鉛、銅、クロム、アンチモン、錫、油の添加剤成分であるリン、亜鉛、カルシウム、外部から混入したと思われるバリウム、アルミニウム、ナトリウム、マグネシウムが検出されました。摩耗粒子診断摩耗粒子診断の結果、異常摩耗の早期発見パラメータであるIs値がの乗とやや高く、潤滑状態が正常な場合に発生するマイルド摩耗粒子、局部的に油膜切れを起して発生するシビア粒子が比較的多く観察されました。
報告№109-09249 報告№111-00162 | 分析№109-001747 分析№111-000873 | 111-000873 | 潤滑油は継続使用可能な状態であり、また運転中における潤滑状態も正常であったものと判断します。但し、汚染粒子数がやや高く、異種油の混入が確認されたことから、以下の対策を推奨します。定期的な分析油中の汚染度が高く、観察された異物等が摺動面や軌道面に噛み込み摩耗が進行することが懸念されるため、定期的に分析を実施し、摩耗の進行状況を確認することを推奨します。油名の再確認異種油の混入の有無、油名を再確認することを推奨します。フェログラフィー異常摩耗の早期発見パラメータとして摩耗粒子を定量化して評価するフェログラフィーのIs値は、潤滑状態が正常なの乗でした。摩耗粒子の形態で比較的多く観察された粒子は、潤滑状態が正常な場合に発生する摩耗粒子、外部から混入したと思われる鉄錆、砂等でした。これらの摩耗粒子が観察された場合、潤滑部で発生している摩耗形態は、正常なマイルド摩耗であることが分かります。Iカップリング発光分光分析供試のタービン油を分析した結果、検出された金属は油中金属元素の結果表に示すように、鉄、リン、亜鉛、カルシウム、ナトリウムでした。これら検出された金属元素から発生箇所を推定すると、鉄・軸受等リン、亜鉛、カルシウム、ナトリウム・外部混入異物であると思われます。このうち、機械部品が摩耗したと思われる元素はのグループです。SOAPの結果、添加剤として含まれているリンがppm検出されました。本試料油であるFBKタービンには、金属添加剤は含まれていないことから、異種油の混入、或いは、油名が違う可能性があります。汚染粒子数はやや高い値でした。フィルタ表面の異物観察で鉄錆、砂等が観察されたことから、汚染度が高い要因は、摩耗と外部混入異物の影響と思われます。粘度、全酸価、酸化安定度、有機物・有機化合物の各データは良好でした。分析結果特性低下特性低下に係るパラメータの分析結果は良好と判断します。粘度粘度は.mm/sと新油値mm/sに対する粘度変化率は+％で、当社推奨の管理限界値である±％以内にあり、良好と判断します。全酸価添加タービン油の全酸価は、油メーカによって初期値が違うため統一した管理基準を設定するのが困難であることから、当社では管理限界値を設定しておらず、新油分析値との比較及び他の分析項目の結果より全酸価の状態判断を行います。その結果、全酸価は.mgKOH/gと新油値.mgKOH/gに比較して若干高くなっていますが、IRチャートに示すように劣化の兆候として現れるカルボン酸などの有機物・有機化合物の発生が確認されていないことから、良好と判断します。酸化安定度酸化安定度はminであり、当社推奨の管理限界値のmin以上であることから良好と判断します。有機物・有機化合物有機物・有機化合物は、IRチャートによる新油分析値との比較の結果、cm-付近に劣化の兆候を示すカルボン酸の吸収が確認されていないことから、良好と判断します。色相はLであり、新油値のL.に比較して若干高い値でした。汚染に係るパラメータの分析結果は、汚染粒子数はやや高い値でした。水分はであり、当社推奨の管理限界値の以下であることから良好と判断します。汚染粒子数はNAS級であり、当社推奨の管理限界値のNAS級以内であるものの、やや高い値でした。汚染度物重量は.mg/mlであり、当社推奨の管理限界値のmg/ml以内であることから良好と判断します。摩耗運転中における潤滑状態は正常であったものと判断します。異常摩耗の早期発見パラメータであるフェログラフィーのIs値がの乗と良好の範囲にあるものの、摩耗粒子の形態観察の結果、潤滑状態が正常な場合に発生する摩耗粒子、外部から混入したと思われる鉄錆、砂等が比較的多く観察されました。金属濃度SOAP法により金属濃度を測定した結果、潤滑箇所で発生する金属接触によって検出される鉄がppm、外部から混入したと思われるリンがppm、亜鉛がppm、カルシウムがppm検出されました。金属濃度酸溶解法により金属濃度を測定した結果、潤滑箇所で発生する金属接触によって検出される鉄が、外部から混入したと思われるカルシウムが、ナトリウムが検出されましたが僅かであり良好と判断します。
報告№109-09136 報告№110-00326 | 分析№109-001160 分析№110-001453 | 110-001453 | 摩擦面で発生している摩耗の形態や潤滑状態は、フェログラフィーで得られた摩耗粒子の観察結果から評価します。同法は、摩耗粒子を含んだ試料油を磁力で油と粒子とに分離する技術で、分離された摩耗粒子を解析することによって潤滑状態の健全性や摩耗粒子の発生原因を診断するものです。摩耗粒子と摩耗形態観察された粒子は、潤滑状態が正常な場合に発生する摩耗粒子金属潤滑部が局部的に油膜切れを起して発生するシビア粒子局部的に高圧・高温となる場合に発生するフリクションポリマでした。以上から潤滑部で発生している摩耗は正常なマイルド摩耗とやや厳しい摩耗形態である凝着摩耗であることが分かりました。また、局部的に高圧・高温になっている箇所があることも確認されました。フリクションポリマは、潤滑油が軸受軌道面に押し込められ高圧状態になると同時に、圧縮熱により高温状態になった結果、基油自身重合反応を起こし生成することが知られています。そのため、高圧高温状態の解消がなされなければ、潤滑油の劣化が進行し、粘度上昇に因る潤滑異常に進展する場合があります。潤滑状態異摩耗の早期発見パラメータであるIs値は、潤滑状態が正常であるのマイナス乗となっていました。汚染度水分濃度は、前回同様に管理基準以内にあり良好でした。粘度、全酸価、RBOTの各データは、前回同様に管理基準以内にあり良好でした。潤滑油および軸受は継続使用可能な状態にあると判断します。
報告№106-6102 報告№106-0447 | 分析№106-02223 分析№106-02556 | 106-02556 | 分析の結果、全てのデータが良好であることから、この油は継続使用可能であり、潤滑状態も正常と判断します。尚、IRの結果で無添加タービン油であるJOMOタービンには含まれていない酸化防止剤の吸収が確認されており、油名が違っている可能性がありますので、油名をご確認下さい。振動データについて本軸受は、お客様の情報からスラスト軸受であることが確認されています。この場合、測定位置の影響を強く受けますが、適正な位置で測定できていたとすれば、スラスト方向の変位に着目すると測定データはμp-pとなっています。稼動中のスラストランナーの変位がμm以下であり、油膜が数μmと考えた場合、安定していると言えます。
報告№109-09136 報告№112-00452 | 分析№109-001160 分析№112-001912 | 112-001912 | 濾過前の試料油を分析した結果、摩耗粒子の形態観察で前回に比較して金属接触が厳しい場合に発生するシビア粒子が比較的多く観察されました。D-SOAPで前回同様に油の添加剤成分であるバリウムがppm検出されました。シビア粒子摩耗粒子の観察結果から、発生している摩耗形態は凝着摩耗であることがわかりました。観察された摩耗粒子は鉄系材料であることから、軸受摺動部や鉄系材料同士が局部的に接触する箇所で発生している可能性が考えられます。スラッジD-SOAPで油の添加剤成分であるバリウムが検出されたことから、油の添加剤成分の析出によるスラッジが発生していると推定されます。今後、スラッジの影響で油膜が形成されにくくなる場合もあります。これらの障害発生に対する弊害を勘案の上、可能であれば濾過とヶ月以内に再分析を実施し、汚染度および摩耗の進行状況を確認されることを推奨します。
報告№109-09136 報告№113-00464 | 分析№109-001160 分析№113-001925 | 113-001925 | 潤滑油は継続使用可能な状態にあると判断します。粘度、全酸価、IR、RBOTの各データは良好でした。尚、RBOTは、新油値に比較して大きな値であり減少傾向は確認されませんでした。このことから、酸化防止剤の消耗は確認されず、この油は継続使用可能な状態にあると判断できました。水分は良好でした。
報告№108-5071 報告№110-00714 | 分析№108-02721 分析№110-003319 | 110-003319 | 潤滑油は継続続使用可能な状態にあるものの、今後は障害予防を目的に以下の対策を推奨します。分析周期の短縮今後、全酸価の上昇が予測されますので、分析周期を短縮して傾向監視を強化することを推奨します。定期的な分析水分が前回同様に新油に比較して高い値を示しています。使用油であるAlphasynPGは、ポリグリコールベースの合成ギヤオイルであるため、水分を吸収しやすい特性があります。今後は定期的な分析により、水分濃度の増加とともに水分の影響による腐食摩耗の発生に注意し管理されることを推奨します。分析結果水分が新油に比較してやや高い値でした。粘度粘度は.mm/sと新油値.mm/sに比較して、粘度変化率は-％で、当社推奨の管理限界値である±％以内にあり、良好と判断します。泡立ち試験泡立ち試験は-と新油と同レベルにあることから、良好と判断します。水分はppmと新油値より高い値でした。全酸価全酸価はmgKOH/gと新油値.mgKOH/gに比較して高いものの、IRの結果で油劣化の兆候を示すカルボン酸の吸収が確認されていないことから、良好と判断します。
報告№109-09136 報告№113-00454 | 分析№109-001160 分析№113-001867 | 113-001867 | 潤滑油の劣化はなく、汚染度は良好な範囲にあることから、継続使用可能と判断します。但し、SOAP-T、酸価、IRで新油と異なるデータが確認されました。軸受は継続使用可能な状態にあると判断します。但し、将来的な摩耗進行の有無を確認するためにも傾向監視を継続することが有効です。定期的な分析今後の銅濃度の増加を監視するため、定期的に分析を実施することを推奨します。異種油の混入および油名の確認分析データから新油と一致しないデータが確認されたことから、異種油の混入または油名が違っている可能性があります。油は設備の条件にあった適正な性能のものを使用することが重要であるため、異種油の混入の有無、油名を再確認することを推奨します。はフェログラフィーおよびSOAP-Tの結果から総合的に判断した結果、継続使用は可能ですが、今後の機器の機能を確認するためにも傾向管理が有用と考えます。フェログラフィー【定量分析：Is値】Is値は異常摩耗の早期発見パラメータのつで、摩耗粒子を定量化するために用います。今回のIs値はのマイナス乗と低い値でした。フェログラフィー【定性分析：摩耗粒子および摩耗形態観察】分析結果から観察された全ての粒子量は少でした。Iカップリング発光分光分析【SOAP-T】検出された金属元素から発生箇所を推定すると、以下の通りでした。鉄、銅、錫・軸受等リン、亜鉛、カルシウム、ケイ素、ナトリウム・外部混入異物尚、FBKタービンに添加剤として含まれていない、リン、亜鉛が桁の濃度で検出されたことから、異種油の混入、添加剤の投与、または油名の誤りが考えられます。銅を使用した箇所の溶出・摩耗SOAP-Tの結果、銅がppm検出されたことから、銅を使用した箇所の溶出・摩耗が発生していると思われます。亜鉛系添加剤を使用している潤滑油で銅が検出される場合、潤滑系統内でこれらの金属が亜鉛系添加剤の影響により溶出することが知られています。今回の検出は、この溶出と摩耗との双方によるものと考えられます。今後、別紙鉱油の酸化に対する金属触媒の影響に示すように濃度の増加に伴い酸化速度が速まる可能性があります。計数汚染度はNAS級、重量汚染度は.mg/mlと共に当社推奨の管理限界値以下であり、良好でした。粘度、水分の各データは良好でした。酸価・IR酸価は.mgKOH/gと新油値.mgKOH/gに比較して高い値であり、IRの結果で油劣化の兆候を示すカルボン酸の吸収が確認されなかったものの、新油のIRスペクトルと一致しない箇所が確認されたことから、異種油の混入、添加剤の投与、または油名の誤りなどが考えられます。
報告№109-09094 報告№110-00147 | 分析№109-000917 分析№110-000573 | 110-000573 | グリースの物理的性状は良好と判断します。グリースは継続使用可能な状態にあると判断します。≪状態監視とパラメータ≫分析の目的および各分析のパラメータは以下の通りです。特性低下目的：グリースの分析結果から、グリースの物理的性状や劣化傾向などを確認する。全酸価JISK赤外線吸収スペクトルJISKちょう度JISK滴点JISK摩耗目的：グリース中の摩耗粒子を分析する事により、回転・摺動部の潤滑状態、摩耗劣化の程度、余寿命などを解析する。摩耗診断電子顕微鏡観察JISKX線マイクロアナリシス油中金属濃度）JISK≪分析結果≫特性低下全酸価：良好全酸価.mgKOH/gは新油値の.mgKOH/g以内にあることから問題は無いと判断します。赤外線吸収スペクトル：良好ちょう度：良好ちょう度値は当社推奨の管理限界値であるから以内に留まっています。滴点：良好滴点はと新油値のに比較し変化はないことから問題は無いと判断します。摩耗摩耗診断電子顕微鏡観察・X線マイクロアナリシス：今回は実施していません。油中金属濃度：今回は実施していません。
報告№109-09094 報告№110-00147 | 分析№109-000909 分析№110-000565 | 110-000565 | は良好と判断します。尚、RBOTがminと新油値のminに比較してmin減少していました。このまま継続使用した場合、この減少傾向から限界値に到達するのは、別紙図RBOTの減少傾向に示すように年月と推定されました。残りの継続使用期間は、約年ヶ月であると予測されます。潤滑油は継続使用可能な状態にあると判断します。≪状態監視とパラメータ≫分析の目的および各分析のパラメータは以下の通りです。特性低下目的：油の分析結果から、や劣化傾向ならびに添加剤の消耗程度、残存寿命などを確認する。粘度JISK全酸価JISK赤外線吸収スペクトルJISK酸化安定度試験JISK汚染目的：油の分析結果から、砂塵あるいは水・異種油などによるや、異物混入の有無を確認する。水分JISK計数汚染度JISB重量汚染度JISB光学顕微鏡観察摩耗目的：油中の摩耗粒子を分析する事により、回転・摺動部の潤滑状態、摩耗劣化の程度、余寿命などを解析する。摩耗診断電子顕微鏡観察JISKX線マイクロアナリシス油中金属濃度）JISK≪分析結果≫特性低下粘度：良好粘度値mm/sの新油値mm/sに対する変化率は-.％であり、当社推奨の管理限界値±％以内に留まっています。全酸価：良好全酸価.mgKOH/gは新油値の.mgKOH/gに比較し高くはあるものの、有機物・有機化合物試験の結果で油劣化の兆候を示すカルボン酸の吸収が見られないことから問題は無いと判断します。赤外線吸収スペクトル：良好酸化安定度試験：良好酸化安定度試験の結果、数値minは当社推奨の管理限界値min以上に留まっており、現時点での使用は可能と判断します。汚染水分：良好水分値ppmは当社推奨の管理限界値以内に留まっています。計数汚染度：今回は実施していません。重量汚染度：今回は実施していません。光学顕微鏡観察：今回は実施していません。摩耗摩耗診断電子顕微鏡観察・X線マイクロアナリシス：今回は実施していません。油中金属濃度：今回は実施していません。
報告№107-0366 報告№110-00625 | 分析№107-01900 分析№110-002733 | 110-002733 | 濾過前の試料油を分析した結果、異常摩耗の早期発見パラメータであるフェログラフィーのIs値がの乗と処置領域にあり、摩耗粒子の形態観察で潤滑状態が正常な場合に発生する摩耗粒子、金属接触が厳しい場合に発生するシビア粒子、局部的に高圧・高温となる場合に発生するフリクションポリマが比較的多く観察されました。前回に比較してD－SOAPで鉄および銅が増加していました。計数汚染度は前回のNAS級から、今回NAS級に約年ヶ月でランク増加し、重量汚染度は前回の.mg/mlからmg/mlに増加し、共に処置領域にありました。主にサーボシリンダ内壁やポンプ内部、ブッシュで摩耗が発生している可能性が考えられます。今後、バルブ類の動作障害やフィルタの目詰まり等が発生することが懸念されます。これらの障害発生に対する弊害を勘案の上、至急濾過を実施することを推奨します。
報告№109-09136 報告№112-00589 | 分析№109-001160 分析№112-002471 | 112-002471_date130403 | 分析の結果、潤滑油の劣化は確認されていないことから、継続使用可能な状態にあると判断します。但し、油中の汚染度が高く、汚染物が軌道面に噛み込み摩耗が進行することが懸念されるため、以下の対策を推奨します。軸受分析の結果、軸受は継続使用可能な状態にあると判断します。但し、切削摩耗や凝着摩耗、そして疲労摩耗が発生しており、今後も摩耗の進行を傾向監視するため、以下の対策を推奨します。更油および油槽内の清掃潤滑油が汚染されていることから、油槽内は汚染されていると思われます。更油をする際には、油槽内を清掃し、更油する新油もNAS級程度の清浄な潤滑油を更油することを推奨します。定期的な分析定期的に分析を実施することにより、データの変化から異常の兆候を早期に発見することが可能となります。また、今回は対象設備の初回分析であるため、あと最低でも回分析を実施し、分析データの変化から今後の分析周期を検討することを推奨します。今後、切削摩耗や凝着摩耗の進行が懸念されるため、出来るだけ早めに回目の分析を実施することを推奨します。は良好と判断します。粘度粘度は、.mm/sと新油値.mm/sに比較して、粘度変化率は-.％で、当社推奨の管理限界値である±％以内であり、良好と判断します。水分は、.ppmと当社推奨の管理限界値の以下であり、良好と判断します。酸価は、.mgKOH/gと新油値.mgKOH/g以下であり、良好と判断します。IRIRチャートの結果、新油と使用油のスペクトルパターンはほぼ一致し、また、油劣化の兆候を示すカルボン酸の吸収が確認されていないことから、良好と判断します。計数汚染度は当社推奨の管理限界値を超えていました。計数汚染度計数汚染度は、NAS級以上と当社推奨の管理限界値NAS級を超えていました。重量汚染度は、mg/mlと当社推奨の管理限界値mg/ml以下であり、良好と判断します。光学顕微鏡写真重量汚染度で濾過したフィルタ表面上の夾雑物を光学顕微鏡で観察した結果、金属片、鉄錆、砂等が観察されました。はフェログラフィーおよびSOAP-Tの結果から総合的に判断した結果、継続使用は可能ですが、機器の機能を保持するためにも傾向管理が有用と考えます。フェログラフィー【定量分析：Is値】Is値は異常摩耗の早期発見パラメータのつで、摩耗粒子を定量化するために用います。今回のIs値はの乗と高い値でした。フェログラフィー【定性分析：摩耗粒子および摩耗形態観察】観察された代表的な摩耗粒子は、以下の通りでした。正常な摩耗粒子・潤滑状態が正常なマイルド摩耗により発生。切削粒子・異物や金属表面の微小突起による切削摩耗により発生。シビア粒子・潤滑状態がやや厳しい凝着摩耗により発生。金属潤滑部が局部的に油膜切れを起していると考えられます。フリクションポリマ・局部的に高圧・高温となる場合に発生。鉄錆等・外部から混入したと考えられます。観察された摩耗粒子の中でも切削粒子、シビア粒子は、注意が必要です。摩耗形態の中でも切削摩耗は摩耗進行速度が速く、転がり軸受でこの摩耗形態が発生した場合には寿命が分の程度に低下することも知られており、切削摩耗により生じた軌道面の損傷が起点となって、転がり軸受の寿命となるフレーキングに進展することから、傾向監視が必要です。シビア粒子、黒錆は、凝着摩耗に分類されます。これらの摩耗粒子は、軌道面で凝着、破断を繰り返し、この過程で生じる移着粒子が成長して摩耗粒子となります。そのため、軌道面では局部的に油膜切れが発生していることを示しています。この状態が継続した場合、摩耗粒子のサイズは徐々に大型化していき、軸受の損傷に至る場合がありますので、傾向監視が必要です。Iカップリング発光分光分析【SOAP-T】検出された金属元素から発生箇所を推定すると、以下の通りでした。鉄、銅、ニッケル、亜鉛・軸受等リン・添加剤カルシウム、アルミニウム、ナトリウム・外部混入異物
報告№103-0194 | 分析№103-01700 | 103-01700 | 分析の結果、本機器は継続使用可能な状態にあると判断します。このことは、異常摩耗の早期発見パラメータであるIs値がと正常な潤滑範囲にあること観察されている摩耗粒子がマイルド摩耗と呼ぶ、良好な潤滑状態の範囲で発生する摩耗粒子の形態であることギヤの主成分である鉄がと極微量検出され、ギヤ歯面の摩耗をこの鉄濃度と第段まがりばかさ歯車に摩耗が集中したと仮定して推定しても、摩耗深さはμm程度と良好の範囲にあると推定できることこれらのことから、歯面の摩耗状況は良好の範囲にあると判断しました。尚、を示す粘度、水分、全酸価、IRの各データが全て良好であることから、この油は継続使用可能な状態にあると判断します。
報告№109-09136 報告№113-00251 | 分析№109-001160 分析№113-000944 | 113-000944_date131009 | 分析の結果、グリースは継続使用可能な状態にあると判断します。グリースのちょう度、滴点、IRの各データは良好でした。酸価はmgKOH/gと新油値.mgKOH/g以上にあるものの、IRの結果で油劣化の兆候を示すカルボン酸の吸収が確認されていないことから、良好と判断します。
報告№102-6165 | 分析№102-03060 | 102-03060 | 精点Aを実施した結果、フェログラフィーを除く項目は良好でした。フェログラフィーの結果、潤滑異常の早期発見パラメータである、Is値が.と良好の範囲にあるものの、摩耗粒子の形態観察結果から、フレッティングにより発生したμm未満の赤錆、外部から混入した砂、鉄錆等の異物が多く見られました。フレッティングはスラストランナー固定部やスラストメタル台金部の鉄系材料が接合されたり、勘合されていたりする部分から発生します。フレッティングによる赤錆が少量発生しても直ちに異常ではありませんが、起動停止が頻繁にあるような場合には、軟らかい軸受表面に、硬いフレッティング粒子が埋め込まれそれが原因で、起動時のトルク増大による起動開度の増加にもなる事があります。巡視の際には、起動開度の増大や、軸受温度の跳ね上がり等の変化に注意して下さい。また、埋め込まれたこれらの粒子による摩耗の進行もありますので、ヶ月以内に再度分析を実施し、汚染状況及び摩耗の進行状況を確認されることを推奨します。尚、を示す粘度、水分、全酸価、IR、RBOTの各データが良好であることから、この油は継続使用可能と判断します。
報告№108-0457 報告№108-0457 | 分析№108-03119 分析№108-03119 | 108-03119 | 、軸受の潤滑状態を確認する。今回の採油は、対象設備の停止中にドレンプラグから実施しているため、油循環中に採油した場合に比較し、油中粒子の沈降の影響を受け、分析データが高濃度に出る可能性があります。今回の分析は以上のことを踏まえて結果を検討します。分析の結果、今回の採油が高濃度になっていると思われる対象設備停止中のドレンプラグから行われた採油にもかかわらず、全てのデータが良好の範囲にあります。このことから、機器の潤滑状態は正常であり、この油は継続使用可能と判断します。尚、次回の採油は、粒子の沈降の影響を少なくすることが重要であり、そのため油中粒子が均一な分散状態で実施されることを推奨します。
報告№109-09136 報告№111-00108 | 分析№109-001160 分析№111-000571 | 111-000571 | 潤滑油は継続使用可能な状態にあると判断します。粘度、全酸価、IR、RBOTの各データは良好でした。尚、別紙RBOTの減少傾向から油の余寿命を求めた結果、本試料は直近の更油から起算して稼働日数が年月まで使用可能であることが分かります。水分は良好でした。
報告№104-0378 報告№105-0155 | 分析№104-02669 分析№105-01005 | 105-01005 | 分析の結果、全酸価が.mgKOH/gと当社推奨の管理限界値の.mgKOH/gを大きく超え非常に高い値を示していました。この要因は、IRの結果から、油が劣化した場合に観察されるカルボン酸の吸収が見られたことから油劣化によるものであることが確認されました。油中の酸成分の影響でメタルの表面が腐食する腐食摩耗を予防するため、大至急更油が必要と判断します。当社の経験では、本試料油のように全酸価が上昇したタービン油を使用し続けた結果、腐食摩耗によって軸受メタルを全て取り替えた例もあります。このような結果になる前に至急更油が必要と判断します。尚、粘度が.mm/sと新油値対して変化率が＋％と高くなっているのは、油劣化の影響と考えられます。これらのことは、全酸価が.mgKOH/gと当社推奨の管理限界値を超えていたことIRの結果、油劣化の兆候を示すカルボン酸の吸収が見られたこと粘度が、新油に対して変化率が＋％とやや高い値を示していたこと以上のことから判断しました。
報告№109-09136 報告№113-00543 | 分析№109-001160 分析№113-002332 | 113-002332_date140204 | フィルタ残渣にスラッジが多量に確認され、さらにSOAP/D-SOAPでは鉄および銅が比較的多く検出されました。フェログラフィーにより摩耗粒子の形態観察を実施した結果、黒錆が比較的多く観察されたことから、油が黒化する原因は、摩耗粒子とスラッジである可能性が高いと考えられました。黒色スラッジ、いわゆる黒錆は、潤滑面の摩擦状態が厳しい場合に発生する摩耗形態であることから、当該設備内部の潤滑部分では、接触面圧が高い状態になっている箇所があると推定されます。対策更油、或いはTS-の投与と濾過油中の夾雑物による切削摩耗の発生およびバルブ類の動作障害を予防するため、更油を推奨します。或いは、スラッジを無害化する当社製清浄分散剤TS－の投与と濾過を推奨します。定期的な分析現時点では問題ないものの、異常摩耗に進展する可能性を示唆する摩耗粒子が観察されたことから、今後の摩耗の推移を監視するため、定期的な分析実施を推奨します。異常摩耗の早期発見のパラメータであるIs値は、レベルと高い値でした。また、摺動部の摩耗が認められたため、定期的に潤滑油分析を実施し、摩耗推移を監視することが有用と考えます。フェログラフィーで観察された代表的な粒子は以下の通りです。正常な摩耗粒子・潤滑状態が正常なマイルド摩耗により発生。シビア粒子・潤滑状態がやや厳しい凝着摩耗により発生。極微小領域で油膜切れが発生したことを示します。黒錆・潤滑状態がやや厳しい凝着摩耗により発生。局部的な厳しい金属接触と高い摩擦熱が発生していたことを示します。シビア粒子、黒錆は、摩擦面が将来的に異常摩耗へ進展する可能性を示唆しているため、傾向監視が有用と思われます。詳細は、別紙傾向監視が必要な摩耗粒子をご覧ください。計数汚染度はNAS級と、当社推奨の管理限界値を超えていました。フィルタ残渣にスラッジが確認され、さらに金属片、鉄錆、砂等が観察されたことから、汚染度が高い要因は、摩耗粒子とスラッジ、そして外部混入異物と思われます。IRの結果、油の酸化劣化により発生するカルボン酸の吸収が確認されないことから、試料油は酸化劣化していないと判断します。
報告№107-6555 報告№107-6555 | 分析№107-01868 分析№107-01868 | 107-01868 | トライボ診断の結果、泡立ち試験を除く項目は良好でした。泡立ち試験の結果は、-でした。新油値-に比較して上昇しており、消泡性能が低下していることが確認されました。潤滑状態指数は、のマイナス乗と濾過設備のない機器であれば良好な潤滑状態にあり、摩耗粒子はほとんど観察されませんでした。但し、潤滑油の摩耗粒子はフィルタに捕捉され、異常な摩耗状態が発生したとしても正常な潤滑状態にあると誤認してしまう可能性があります。フィルタの捕捉の影響による誤認を避けるため、今後の診断に当たっては、これまでの採油箇所に加え、フィルタの捕捉物も分析し、その結果から潤滑状態を評価することを推奨します。尚、フィルタ捕捉物の分析を実施する際には、フィルタ流量、フィルタ使用時間、主機稼働時間などの追加情報が必要です。泡立ち試験の結果、新油値に比較して上昇していたことから、消泡性能が低下していることが確認されました。粘度は良好。粘度はmm/sと新油値mm/sに比較して、粘度変化率は-.％で、当社推奨の管理限界値である±％以内にあり、良好と判断します。粘度はmm/sでした。粘度はmm/sでした。粘度指数はでした。粘度指数はでした。泡立ち試験は-でした。泡立ち試験は-と新油値に比較して上昇しており、消泡性能が低下していることが確認されました。水分は良好。水分はppmと当社推奨の管理限界値の以下であり、良好と判断します。全酸価は良好。全酸価はmgKOH/gと新油値.mgKOH/gに比較して高いものの、IRの結果、油劣化の兆候が確認されなかったことから良好と判断します。機器の潤滑状態精密な濾過設備がない機器であれば、潤滑状態指数は正常の範囲にあると判断します。潤滑状態指数は正常の範囲にあると判断します。異常摩耗の早期発見パラメータである潤滑状態指数がのマイナス乗と、精密な濾過設備がない機器であれば、潤滑状態指数は正常の範囲にあると判断します。
|  | 113-001057 | 減速機は継続使用可能な状態にあると判断します。但し、摩耗粒子の形態観察で疲労摩耗粒子、黒錆が比較的多く観察されていることから、将来的な摩耗進行の有無を確認するためにも傾向監視を継続することが有効です。に示す対策を推奨します。定期的な分析疲労摩耗および凝着摩耗の進行を監視するため、定期的に分析を実施し、分析データによる摩耗の進行状況を確認することを推奨します。フェログラフィーおよびSOAP-Tの結果から総合的に判断した結果、継続使用は可能ですが、今後の機器の機能を確認するためにも傾向管理が有用と考えます。フェログラフィー【Is値】Is値は異常摩耗の早期発見パラメータのつで、摩耗粒子を定量化するために用います。前回に比較してIs値は-からの乗と、低い値でした。フェログラフィー【摩耗粒子および摩耗形態】分析結果から比較的多く観察された粒子は、以下の通りでした。疲労摩耗粒子・繰返し応力を受けて発生。黒錆・潤滑状態がやや厳しい凝着摩耗により発生。金属接触が厳しく、且つ、高い摩擦熱が発生していると考えられます。観察された摩耗粒子の中でも黒錆は、将来的な摩耗の進行に繋がる可能性を示唆しているため、傾向監視が必要と思われます。黒錆は、凝着摩耗に分類されます。これらの摩耗粒子は、ギヤ歯面および軌道面で凝着、破断を繰り返し、この過程で生じる移着粒子が成長して摩耗粒子となります。そのため、ギヤ歯面および軌道面では局部的に油膜切れが発生していることを示しています。この状態が継続した場合、摩耗粒子のサイズは徐々に大型化していき、最終的には軸受の損傷に至る場合があります。Iカップリング発光分光分析【SOAP-T】検出された金属元素から発生箇所を推定すると、以下の通りでした。鉄、鉛、銅、錫・ギヤ、軸受等リン、亜鉛、カルシウム・添加剤アルミニウム、ナトリウム、マグネシウム・外部混入異物鉛を使用した箇所の溶出・摩耗SOAP-Tで前回同様に鉛がppm検出されたことから、鉛を使用した箇所の溶出・摩耗が発生しています。亜鉛系添加剤を使用している潤滑油で鉛が検出される場合、潤滑系統内でこれらの金属が亜鉛系添加剤の影響により溶出することが知られています。今回の検出は、この溶出と摩耗によるものと考えられます。今後、別紙鉱油の酸化に対する金属触媒の影響に示すように濃度の増加に伴い酸化速度が速まる可能性があります。バックラッシご提供いただいた減速機に関する情報から、スパイラルベベルギヤであり、この部分のバックラッシを求めました。その結果、減速機のギヤ歯面に摩耗が集中していたと仮定した場合、バックラッシの増加量は前回同様に約.μmと推定されました。バックラッシ増加分の上限値は、メーカにより差異はあるものの、当社の推奨するバックラッシは、一般に推奨されるμmを管理目安にしています。この値に比較して十分に小さい値です。余寿命評価Is値は、前回がマイナスであったことから、Is値からは余寿命を予測することは出来ませんでした。現状の摩耗状態は安定しており、今後の運転状況に大きな変化がなければ、前回採油から今回採油までと同様の期間である年ヶ月は継続使用可能な状態にあると思われます。
報告№109-09448 報告№110-00213 | 分析№109-002802 分析№110-000820 | 110-000820 | 潤滑油膜に混入した外部混入の異物や潤滑摺動部で発生した摩耗粒子は、摩耗を促進させ、或いは摩擦係数を上昇させるなど、潤滑状態に悪影響を与える因子であり、そのため油中異物の粒子数と重量は潤滑状態を評価するパラメータとして使用します。油中の粒子数を計測した結果、計数汚染度はNAS級でした。この汚染度は、新油の汚染度と同等かそれ以上に清浄な状態であり、また、重量汚染度も.mg/mlと非常に清浄な状態にあることから、潤滑状態への影響はなく、正常な潤滑状態にあることが確認されました。は、摩耗粒子の形状、材質、サイズを判断パラメータに摩耗の発生箇所や原因、厳しさなどをフェログラフィー法およびIカップリング発光分光分析法による油中金属濃度で評価します。特に、フェログラフィー法により摩耗粒子をサイズ毎に配列・数値化して求めるIs値は、異常摩耗を早期発見するパラメータであり、また粒子の表面形状は摩耗の原因を知るパラメータにもなります。分析の結果、異常摩耗の早期発見パラメータであるIs値は良好な潤滑状態を示すのマイナス乗を示しており、また観察された摩耗粒子も正常な潤滑状態で発生する形状となっており、発光分光分析法による金属濃度の分析結果でも軸受材の錫、銅、鉛などが検出されなかったことから潤滑状態は良好であることが確認されました。潤滑油および軸受は継続使用可能な状態にあると判断します。は良好と判断します。計数汚染度計数汚染度はNAS級と当社推奨の管理限界値のNAS級以内であり、良好と判断します。重量汚染度は.mg/mlと当社推奨の管理限界値のmg/ml以内であり、良好と判断します。機器の潤滑状態機器の潤滑状態は正常と判断します。SOAPによる油中金属濃度SOAPによる油中金属濃度の結果、外部から混入したと思われるケイ素が検出されました。SOAPによる油中金属濃度SOAPによる油中金属濃度の結果、外部から混入したと思われるカルシウム、ナトリウムが検出されました。摩耗粒子診断異常摩耗の早期発見パラメータであるIs値がのマイナス乗と良好の範囲にあり、潤滑状態は正常と判断します。
報告№109-09136 報告№111-00219 | 分析№109-001160 分析№111-001104 | 111-001104 | 潤滑油および軸受は継続使用可能な状態にあると判断します。前回に比較してSOAP／D－SOAPの結果で、鉄および錫濃度に変化はなく、異常摩耗の早期発見パラメータであるフェログラフィーのIs値がのマイナス乗と良好でした。前回に比較して計数汚染度はNAS級からNAS級にランク減少し、良好でした。前回同様にIR、RBOTの各データは良好でした。尚、RBOTが前回に比較し、min上昇しています。RBOTが上昇した理由は、更油や補給などが考えられますが、これらのことを実施していないことから、原因は分かりませんでした。但し、今回の分析結果で、全酸価および粘度の各データに大きな変化はなく、異種油の混入などは確認されていないため、本試料油は継続使用可能な状態にあります。今後は、今回のRBOT値を基に潤滑油の寿命を評価します。
報告№109-09249 報告№109-09249 | 分析№109-001749 分析№109-001749 | 109-001749 | 分析の結果、全ての分析項目の値が当社推奨の管理基準を満たしており、新油分析値との比較結果も問題となる値はなかったことから、油は継続使用可能な状態であり、運転中における潤滑状態も正常であったものと判断します。特性低下特性低下に係るパラメータの分析結果は良好と判断します。粘度粘度はmm/sと新油値mm/sに対する粘度変化率は-％で、当社推奨の管理限界値である±％以内にあり、良好と判断します。全酸価添加タービン油については、当社では管理限界値を設定しておらず、新油分析値との比較及び他の分析項目の結果より全酸価の状態判断を行います。その結果、全酸価は.mgKOH/gと新油値に比較して若干高くなっていますが、IRチャートに示すように劣化の兆候として現れるカルボン酸などの有機物・有機化合物の発生が確認されていないことから、異常のない値と判断します。酸化安定度酸化安定度はminであり、当社推奨の管理限界値のmin以上であることから良好と判断します。有機物・有機化合物有機物・有機化合物は、IRチャートによる新油分析値との比較の結果、cm-付近に劣化の兆候を示すカルボン酸の吸収が確認されていないことから、良好と判断します。色相はLであり、新油値のL.に比較して大きな変化はないことから、良好と判断します。汚染に係るパラメータの分析結果は良好と判断します。水分はppmであり、当社推奨の管理限界値の以下であることから良好と判断します。汚染粒子数はNAS級であり、当社推奨の管理限界値のNAS級以内であることから良好と判断します。汚染度物重量は良好と判断します。汚染度物重量は.mg/mlであり、当社推奨の管理限界値のmg/ml以内であることから良好と判断します。摩耗運転中における潤滑状態は正常であったものと判断します。異常摩耗の早期発見パラメータであるフェログラフィーのIs値がのマイナス乗と当社基準値と比較して良好の範囲にあったことから潤滑箇所の潤滑状態は正常と判断します。金属濃度SOAP法により金属濃度を測定した結果、金属元素は検出されなかったことから、潤滑箇所で発生する金属接触による摩耗や、外部からの異物などの混入は見られず良好と判断します。金属濃度酸溶解法により金属濃度を測定した結果、潤滑箇所で発生する金属接触によって検出される鉄が、銅が、外部から混入したと思われるナトリウムがと僅かに検出されましたが良好と判断します。
報告№106-0219 報告№106-0219 | 分析№106-01230 分析№106-01230 | 106-01230 | 分析の結果、全てのデータが良好であることから、本試料油は継続使用可能であり、軸受の潤滑状態も正常と判断します。この油は継続使用可能と判断します。粘度は良好と判断します。粘度はmm/sと管理限界値以内にあり、良好と判断します。水分は良好と判断します。水分はppmと管理限界値の以下にあり、良好と判断します。全酸価は良好と判断します。全酸価は.mgKOH/gと新油データの以内にあり、良好と判断します。IRは良好と判断します。IRの結果、油劣化の兆候を示すカルボン酸の吸収が確認されていないことから、継続使用可能な状態にあると考えられます。計数汚染度、重量汚染度、共に良好と判断します。計数汚染度は良好と判断します。計数汚染度はNAS級と当社推奨の管理限界値のNAS級以内にあり良好と判断します。重量汚染度は良好と判断します。重量汚染度は.mg/mlと当社推奨の管理限界値のmg/ml以内にあり良好と判断します。機器の潤滑状態フェログラフィーの結果、異常摩耗の早期発見パラメータであるIs値が.と良好の範囲にあり、潤滑状態は良好と判断します。SOAPは良好と判断します。SOAPの結果、摩耗により発生する鉄及び錫が検出されていないことから良好と判断します。尚、油の添加剤成分であるリンが検出されました。D－SOAPの結果、鉄が検出されました。D－SOAPの結果、摩耗により発生する鉄が検出されました。フェログラフィーの結果、継続使用可能な状態にあると判断します。フェログラフィーの結果、異常摩耗の早期発見パラメータであるIs値が.と良好の範囲にあることから、継続使用可能な状態にあると判断します。
報告№107-6019 報告№107-6538 | 分析№107-01038 分析№107-01101 | 107-01101 | 主機は、約ヶ月間停止している。現在の油の状態を確認する。今回の採油は、機器停止中にドレンバルブから実施しているため、油循環中に採油した場合に比較し、油中粒子の沈降の影響を受け、分析データが低濃度に出る可能性があります。ドレンバルブは、油槽底部に設置されていない場合が多く、通常軸受油槽側面の低い部分にあり、長期間停止している場合、汚染粒子は沈降して採取されない可能性が高いと考えます。今回の分析は以上のことを踏まえて結果を検討しました。精点Aを実施した結果、全てのデータは良好の範囲にありました。但し、今回の採油が主機停止約ヶ月経過しており、μmサイズの粒子は既に油槽底部に沈降していると考えられ、μm以上の摩耗粒子が採取されていないと思われます。したがって、摩耗が進行していることを見落としている場合もあると考える必要があります。上述しましたように、今回の採油は停止中の採油であるため、循環中の採油に比較してデータが高目に出る可能性があります。これは、運転中の採油であったなら今回データより低い値になることが考えられます。次回採油は、粒子の沈降の影響を極力抑え、油中粒子が均一な分散状態に近い状態で採油が実施できるように、主機運転中、または停止直後に採油を実施することを推奨します。
|  | 113-000669 | 潤滑油の劣化はなく、データが高濃度の出る可能性がある機器停止中のドレンバルブからの採油に関わらず、汚染度、金属濃度は良好であったことから、軸受および潤滑油は継続使用可能な状態にあると判断します。前回に比較してSOAP/D-SOAPの結果で、鉄および錫濃度に大きな変化はなく、異常摩耗の早期発見パラメータであるフェログラフィーのIs値がのマイナス乗と良好でした。前回に比較して計数汚染度はNAS級からNAS級にランク上昇しているものの、当社推奨の管理限界値以下であり、良好でした。前回同様に粘度、水分、全酸価、IR、RBOTの各データは良好でした。
報告№107-0145 報告№107-0145 | 分析№107-00823 分析№107-00823 | 107-00823 | 分析の結果、全てのデータが良好であることから、この油は継続使用可能であり、機器の潤滑状態も正常と判断します。は良好と判断します。粘度は良好と判断します。粘度はmm/sと新油値mm/sに比較して、粘度変化率は+.％で、当社推奨の管理限界値である±％以内にあり、良好と判断します。水分は良好と判断します。水分は.ppmと当社推奨の管理限界値の以下であり、良好と判断します。全酸価は良好と判断します。全酸価は.mgKOH/gと新油値.mgKOH/gに比較して大きな変化はなく、良好と判断します。IRの結果、良好と判断します。IRの結果、油劣化の兆候を示すカルボン酸の吸収が確認されていないことから、良好と判断します。RBOTの結果、良好と判断します。RBOTはminと当社推奨の管理限界値のmin以上であり、良好と判断します。は良好と判断します。計数汚染度は良好と判断します。計数汚染度はNAS級と当社推奨の管理限界値のNAS級以内であり、良好と判断します。重量汚染度は良好と判断します。重量汚染度は.mg/mlと当社推奨の管理限界値のmg/ml以内であり、良好と判断します。機器の潤滑状態機器の潤滑状態は正常と判断します。SOAPの結果は良好です。SOAPの結果、油の添加剤成分であるリンが、バリウムがppm検出されました。D－SOAPの結果は良好です。D－SOAPの結果、外部から混入したと思われるカルシウムが、ナトリウムが検出されました。フェログラフィーの結果は良好です。異常摩耗の早期発見パラメータであるフェログラフィーのIs値が-.と良好の範囲にあり、潤滑状態は正常と判断します。
報告№108-6013 報告№108-7503 | 分析№108-00576 分析№108-00623 | 108-00623 | 初期試験を実施した結果、摩耗の安定が確認され、潤滑油も継続使用可能と判断します。尚、RBOTが前回に比較してmin上昇したのは、前回から今回までの間に補給を実施したためです。今後は、今回のRBOT値によりデータ管理を行います。これらのことは、前回に比較して、計数汚染度は等級に変化はなく、SOAP／D-SOAPの鉄および錫濃度に変化がないこと異常摩耗の早期発見パラメータであるフェログラフィーのIs値がのマイナス乗と良好の範囲にあること以上のことから判断しました。
報告№103-0182 報告№103-0182 | 分析№103-01595 分析№103-01595 | 103-01595 | 分析の結果、軸受は交換時期に到達していると推定されました。このことは、異常摩耗の早期発見パラメータであるIs値がの乗と高い値を示し、厳しい金属接触が非常に厳しい場合に発生する摩耗粒子が多く観察され、D－SOAPの鉄濃度ppmと油量リットルからベアリング軌道面で発生している摩耗発生面積を試算した結果、軌道面面積の％程度と広範囲にわたっていることが推定されたこと以上のことから軸受は交換の時期に到達していると推定されました。水分濃度が高い値を示しており、油の交換を推奨します。粘度は良好と判断します。粘度はmm/sでした。新油データが当社データベースになかったため、判定できなかったものの、油名からISOVGグレードであることが確認できますので、このISOVGグレードの粘度範囲を.～mm/s以内にあり、良好と判断します。尚、粘度の変化率を正確に把握することは重要ですので、現在使用している新油を分析し、そのデータを基準に管理することを推奨します。水分は高い値を示していました。水分は.と管理限界値のを超え、高い値を示していました。全酸価は判定できませんでした。全酸価は.mgKOH/gでした。新油データが当社データベースになかったため、判定できませんでした。全酸価は新油データとの比較管理が必要ですので、現在使用している新油を分析し、そのデータを基準に管理することを推奨します。IRは良好と判断します。IRはチャートに示すように、油劣化の兆候を示すカルボン酸の吸収が確認されていないことから、継続使用可能な状態にあると考えられます。但し、このIRも全酸価同様に新油データとの比較による判断が必要ですので、現在使用している新油を分析することを推奨します。計数汚染度、重量汚染度、共に高い値を示していました。計数汚染度は測定できませんでした。計数汚染度は水分濃度が非常に高いため、測定できませんでした。重量汚染度は高い値を示していました。重量汚染度は.mg/mlと当社推奨の管理限界値のmg/mlを超えており、汚染度が高いことが確認されました。機器の潤滑状態フェログラフィーの結果、異常摩耗の早期発見パラメータであるIs値がの乗と非常に高い値を示していました。SOAPの結果、鉄が多く検出されました。SOAPの結果、摩耗により発生する鉄が多く検出されました。尚、油の添加剤成分であるリンが検出されました。D－SOAPの結果、鉄が多く検出されました。D－SOAPの結果、摩耗により発生する鉄、クロムが検出されており、軸受軌道面の摩耗により発生したものと考えられました。フェログラフィーの結果、厳しい潤滑状態にあることが確認されました。フェログラフィーの結果、異常摩耗の早期発見パラメータであるIs値がの乗と高く、厳しい金属接触により発生した摩耗粒子が支配的でした。
報告№108-5064 報告№108-5064 | 分析№108-02420 分析№108-02420 | 108-02420 | トライボ診断の結果、粘度、泡立ち試験を除く項目は良好です。粘度はmm/sと新油値mm/sに比較して、粘度変化率は-％で、当社推奨の管理限界値である±％以内にあるものの、低下しています。今後、粘度の低下により油膜切れが発生し、金属接触が発生することが懸念されるため、更油を実施することを推奨します。泡立ち試験の結果は、一般的には消泡性能が低くいと判断できる値の-ですが、新油値の-と同レベルにあったため、良好と判断します。機器の潤滑状態潤滑状態指数はの乗と濾過設備のない機器であれば正常な潤滑状態にあると判断できますが、ギヤボックスの油系統にはインラインフィルタとオフラインフィルタがあり、μmサイズ以上の粒子の大部分は捕捉され、異常な摩耗状態が発生したとしても正常な潤滑状態にあると誤認してしまう可能性があります。そこで、フィルタが設置されていない場合の潤滑状態を、一般的なフィルタの効率である.と仮定し、粒子の発生状況から潤滑状態を推定しました。その結果、ギヤは継続使用可能な状態にあると思われますが、潤滑状態指数は摩耗がやや厳しい状態であるの乗領域にあると推定できました。推定結果は、フィルタの濾過効率を仮定して求めたものですが、フィルタがない状態では油中の粒子濃度は現在より高いことは明らかです。そのためヶ月後に再度分析を実施し、摩耗進行の有無をチェックすることを推奨します。尚、フィルタの捕捉の影響による誤認を避けるため、これまでの採油箇所に加え、インラインフィルタやオフラインフィルタの捕捉物も分析し、その結果から潤滑状態を評価することを提案します。フィルタ捕捉物の分析を実施する際には、フィルタ使用時間の情報をご提供いただけますようお願い致します。粘度は当社推奨の管理限界値内にあるものの、低下しています。泡立ち試験の結果、消泡性能が低いと判断できる値であるものの、新油と同レベルにあると判断します。粘度は当社推奨の管理限界値内にあるものの、低下しています。粘度はmm/sと新油値mm/sに比較して、粘度変化率は-％で、当社推奨の管理限界値である±％以内にあるものの、低下しています。粘度は.mm/sです。粘度は.mm/sです。粘度指数はです。粘度指数はです。泡立ち試験は-です。泡立ち試験は-と新油と同レベルにあり、消泡性能が新油と同レベルにあると判断します。水分は良好。水分は.ppmと当社推奨の管理限界値の以下であり、良好と判断します。全酸価は良好。全酸価はmgKOH/gと新油値mgKOH/g以内にあり、良好と判断します。機器の潤滑状態摩耗粒子の形態観察の結果、ギヤ歯面の疲労摩耗で発生したと推定される～μmサイズの摩耗粒子が観察されています。～μmサイズの摩耗粒子が観察されています。異常摩耗の早期発見パラメータである潤滑状態指数がの乗と良好な範囲にあるものの、摩耗粒子の形態観察の結果、ギヤ歯面の摩耗で発生した～μmサイズの摩耗粒子が観察されています。
報告№108-0227 報告№110-00736 | 分析№108-01664 分析№110-003452 | 110-003452 | 前回に比較してSOAP／D－SOAPの結果で、鉄および錫濃度に変化はなく、異常摩耗の早期発見パラメータであるフェログラフィーのIs値がのマイナス乗と良好でした。前回に比較して計数汚染度はNAS級からNAS級にランク減少し、良好でした。分析結果は良好と判断します。計数汚染度計数汚染度はNAS級と当社推奨の管理限界値のNAS級以内にあり、良好と判断します。重量汚染度は.mg/mlと当社推奨の管理限界値のmg/ml以内にあり、良好と判断します。機器の潤滑状態機器の潤滑状態は正常と判断します。SOAPSOAPの結果、油の添加剤成分であるリンが検出されました。摩耗により発生する鉄および錫が検出されていないことから、良好と判断します。D－SOAPD－SOAPの結果、摩耗により発生する鉄および錫が検出されていないことから、良好と判断します。フェログラフィー異常摩耗の早期発見パラメータであるフェログラフィーのIs値がのマイナス乗と良好の範囲にあることから、潤滑状態は正常と判断します。軸受は継続使用可能な状態にあると判断します。
報告№109-09136 報告№112-00091 | 分析№109-001160 分析№112-000277 | 112-000277 | グリースはちょう度が当社推奨の管理下限値を超えていました。以下の対策を推奨します。グリースの交換ちょう度が低下し、グリースが硬化していることが確認されたことから、油分の流動性がなくなり、軸受等で良好な油膜が保持されにくくなる可能性があることから、グリースを交換することを推奨します。グリースの物理的性状滴点、全酸価、IRの各データは良好でした。ちょう度ちょう度は、と当社推奨の管理下限値のを超えていることから、グリースが硬化していることが分かりました。硬化したグリースを使用した場合、油分の流動性がなくなり、軸受等で良好な油膜が保持されにくくなる可能性があります。
報告№109-09136 報告№111-00718 | 分析№109-001160 分析№111-003644 | 111-003644 | 潤滑油は継続使用可能な状態にあると判断します。粘度、全酸価、IR、RBOTの各データは良好でした。尚、別紙RBOTの減少傾向から油の余寿命を求めた結果、本試料は直近の更油から起算して稼働日数が年月まで使用可能であることが分かります。水分は良好でした。
報告№109-09136 報告№112-00110 | 分析№109-001160 分析№112-000379 | 112-000379 | 潤滑油および軸受は継続使用可能な状態にあると判断します。但し、今後も摩耗の進行を傾向監視するため、以下の対策を推奨します。定期的な分析切削摩耗や凝着摩耗の進行を監視するため、定期的に分析を実施し、摩耗の進行状況を確認することを推奨します。再分析の時期を理論的に求めたところ、最短で約時間となります。この時間は、油中汚染物が均一になるために必要とする時間であり、この時間を経過すれば、油が入れ替わっていても再分析の結果から状態の傾向を確認することが可能となります。そのため、試運転などで数時間の運転が可能であれば、より的確に状況が確認できますので再分析を推奨します。油槽内の清掃潤滑油が汚染されていることから、油槽内は汚染されていると思われます。更油をする際には、油槽内を清掃し、更油する新油もNAS級程度の清浄な潤滑油を更油することを推奨します。異種油の混入および油名の確認異種油の混入の有無、油名を再確認することを推奨します。フェログラフィーIs値は異常摩耗の早期発見パラメータのつで、摩耗粒子を定量化するために用います。今回のIs値はの乗であり、潤滑状態はやや厳しいと判断できます。摩耗粒子の形態で比較的多く観察された粒子は、潤滑状態が正常な場合に発生する摩耗粒子異物の噛み込みや金属表面の微小突起により発生する切削粒子金属潤滑部が局部的に油膜切れを起して発生するシビア粒子金属接触が厳しく、且つ、摩擦熱が高い場合に発生する球状粒子でした。これらの摩耗粒子が観察された場合、潤滑部で発生している摩耗形態は、正常なマイルド摩耗異物や金属表面の微小突起による切削摩耗潤滑状態がやや厳しい凝着摩耗であることが分かります。摩耗形態の中でも切削摩耗は摩耗進行速度が速く、転がり軸受でこの摩耗形態が発生した場合には寿命が分の程度に低下することも知られており、切削摩耗により生じた軌道面の損傷が起点となって転がり軸受の寿命となるフレーキングに進展することから傾向監視による経過監視が必要です。観察された摩耗粒子の中でも球状粒子は、異常摩耗の兆候を示す形態のパラメータで、この摩耗粒子が発生する場合、潤滑状態に注意が必要です。球状粒子の発生原因は、一般に、溶接工事、溶接作業などによる溶接スパッタの混入電食による発生厳しい金属接触による摩耗が考えられます。球状粒子の発生原因が、の溶接スパッタの混入であれば、今後増加しないと思われますが、が考えられる場合は、原因を取り除かなければ球状粒子は増加すると考えられます。Iカップリング発光分光分析【SOAP／D－SOAP】検出された金属元素は、SOAP／D－SOAPの結果表に示すように、鉄、リン、カルシウム、アルミニウム、ケイ素、ナトリウムでした。検出された金属元素から発生箇所を推定すると鉄・軸受等リン、カルシウム、アルミニウム、ケイ素、ナトリウム・外部混入異物であると思われます。このうち、機械部品が摩耗したと思われる元素はのグループです。計数汚染度はやや高く、重量汚染度は当社推奨の管理限界値を超えていました。フィルタ表面の異物観察で金属片、鉄錆等が観察されたことから、汚染度が高い要因は、摩耗と外部混入異物の影響と思われます。粘度、水分、全酸価、RBOTの各データは良好でした。尚、別紙RBOTの減少傾向から油の余寿命を求めた結果、本試料は直近の更油から起算して稼働日数が年月まで使用可能であることが分かります。IRIRの結果、新油のIRスペクトルと一致しない箇所が確認されました。異種油の混入または油名の誤りなどが考えられます。
報告№107-4508 報告№107-6518 | 分析№107-00526 分析№107-00605 | 107-00605 | 精点Aを実施した結果、サーボシリンダ内壁で摩耗が発生していることが確認されました。計数汚染度はNAS級と管理限界値内にあり、継続使用可能な状態にあるものの、異常摩耗の早期発見パラメータであるフェログラフィーのIs値がの乗と高く、D－SOAPの結果で鉄がppm検出されたことから、サーボシリンダ内壁から発生した摩耗粒子のサイズはμm未満の比較的小さな摩耗粒子が多いと思われるものの、発生量は多いことが確認されました。今後更に摩耗が進行し、摩耗粒子濃度の上昇に伴い、バルブ類の動作障害やフィルタ、ストレーナ等の目詰まりの発生が懸念されるため、可能であれば、夏期ピーク前に濾過を実施することを推奨します。これらのことは、異常摩耗の早期発見パラメータであるフェログラフィーのIs値がの乗と高く、摩耗粒子形態観察の結果、μm以下の鉄系摩耗粒子が多く観察されたことD－SOAPの結果、鉄がppm検出されたこと以上のことから判断しました。
報告№104-6035 | 分析№104-00549 | 104-00549 | オーバーホール後回目の初期試験を実施した結果、摩耗は安定していると判断します。これらのことは、前回に比較して、計数汚染度に変化がなく、SOAP／D-SOAPの鉄及び錫濃度に大きな変化がないこと異常摩耗の早期発見パラメータであるフェログラフィーのIs値が、.と良好の範囲にあること以上のことから判断しました。
報告№104-0378 報告№105-6028 | 分析№104-02669 分析№105-00838 | 105-00838 | 回目の初期試験を実施した結果、摩耗は安定し、潤滑油も継続使用可能と判断します。これらのことは、前回に比較して、計数汚染度はNAS級からNAS級にランク減少したことSOAP／D-SOAPの鉄及び錫濃度に変化がないこと異常摩耗の早期発見パラメータであるフェログラフィーのIs値が.と良好の範囲にあること以上のことから判断しました。
|  | 100-00269 | SOAP／D－SOAPに加えて、より詳しく状況が判断できる、計数汚染度、フェログラフィーをあわせて実施される事を推奨します。
報告№109-09505 報告№110-00458 | 分析№109-003143 分析№110-002069 | 110-002069 | SOAPの結果、銅濃度がppm検出されました。提供して頂いた情報によれば、ボイラ給水ポンプのラビリンスリングに銅が使用されていると思われますので、この部位の銅が検出されているか、或いは、潤滑油中の亜鉛系添加剤が銅と反応して溶出させていると推定されました。銅濃度は、別紙鉱油の酸化に対する金属触媒の影響に示すように濃度が増加すると酸化速度が速まりますので、注意が必要です。汚染度計数汚染度、重量汚染度は共に良好でした。全酸価はmgKOH/gと新油値mgKOH/gに比較して高いものの、IRの結果で油劣化の兆候を示すカルボン酸の吸収が確認されていないことから、良好と判断します。対象設備は継続使用可能な状態にあると判断します。そして、今後も傾向監視を推奨します。全酸価は良好と判断します。全酸価全酸価はmgKOH/gと新油値mgKOH/gに比較して高いものの、IRの結果で油劣化の兆候を示すカルボン酸の吸収が確認されていないことから、良好と判断します。は良好と判断します。計数汚染度計数汚染度はNAS級と当社推奨の管理限界値のNAS級以内にあり、良好と判断します。重量汚染度は.mg/mlと当社推奨の管理限界値のmg/ml以内にあり、良好と判断します。機器の潤滑状態SOAPの結果、銅が検出されました。SOAPの結果、銅が検出されました。SOAPの結果、油の添加剤成分であるリン、亜鉛が検出されました。一方、銅が検出されており、銅を使用した部分の溶出が発生していると考えられます。この溶出は亜鉛系添加剤成分の亜鉛と銅が反応し、溶出することが知られています。銅濃度は別紙鉱油の酸化に対する金属触媒の影響に示すように銅濃度が増加すると酸化速度が速まります。酸化劣化の進行状況を全酸価の変化で監視されることを推奨します。D－SOAPD－SOAPの結果、摩耗により発生する鉄が検出されました。フェログラフィーフェログラフィーの結果、異常摩耗の早期発見パラメータであるIs値がのマイナス乗と良好の範囲にあり、潤滑状態は正常と判断します。
報告№109-09136 報告№111-00686 | 分析№109-001160 分析№111-003493 | 111-003493 | 潤滑油および軸受は継続使用可能な状態にあると判断します。但し、今後も摩耗の進行を傾向監視するため、以下の対策を推奨します。定期的な分析摩耗の進行を監視するため、定期的に分析を実施し、摩耗の進行状況を確認することを推奨します。傾向監視のための次回採油時期は、最短で約時間となります。この時間は、油中汚染物が均一になるために必要とする時間であり、再分析により状態を確認するには、この時間以上の時間が経過すれば可能になりますので、次回採油時期はこのことを参考に検討されることを提案します。最適な採油方法本試料油は、機器停止中に注油口から採油されています。機器が停止している状態では、別紙油中粒子の沈降の影響に示すように油槽内で撹拌がなくなり固形物が沈降するため、油中汚染度は低くなると推定されます。今後の採油は、極力運転中もしくは停止直後の油槽中層部から実施されることを推奨します。フェログラフィー異常摩耗の早期発見パラメータとして摩耗粒子を定量化して評価するフェログラフィーのIs値は、潤滑状態がやや厳しいの乗でした。摩耗粒子の形態で比較的多く観察された粒子は、潤滑状態が正常な場合に発生する摩耗粒子でした。これらの摩耗粒子が観察された場合、潤滑部で発生している摩耗形態は、正常なマイルド摩耗であることが分かります。Iカップリング発光分光分析供試の潤滑油を分析した結果、検出された金属元素は、SOAPの結果表に示すように、鉄、鉛、銅、ニッケル、錫、リン、亜鉛、カルシウム、ナトリウムでした。検出されたこれらの金属元素から発生箇所を推定すると鉄、鉛、銅、ニッケル、錫・軸受等リン、亜鉛・オイル添加剤カルシウム、ナトリウム・外部混入異物であると思われます。このうち、機械部品が摩耗したと思われる元素はのグループです。軸受メタルの摩耗メタルの摩耗体積および摩耗深さを求めました。本軸受は、油の抜き取りや不足があった場合にその都度補給しており、その履歴がないため濃度補正を行うことが出来ません。そのため、過去の分析結果で最も高い錫濃度ppmと、油量Lから計算により求めました。メタル表面の平均的な摩耗深さは.μmとなり、メタルの表面粗さをsと仮定すると摩耗は軽微であることが判りました。今回の採油条件が前回とほぼ同様であり、錫濃度が増加していることから、摩耗は僅かに進行しているものと判断します。前回に比較して計数汚染度はNAS級からNAS級にランク減少し、当社推奨の管理限界値内にあり、良好でした。前回同様に粘度、水分、全酸価、IRの各データは良好でした。
報告№109-09249 報告№111-00162 | 分析№109-001747 分析№111-000857 | 111-000857 | 潤滑油は継続使用可能な状態であり、また運転中における潤滑状態も正常であったものと判断します。本試料油は、分析結果の全ての分析項目の値が当社推奨の管理基準値を満たしており、新油分析値との比較結果も問題となる値はありませんでした。分析結果特性低下特性低下に係るパラメータの分析結果は良好と判断します。粘度粘度は.mm/sと新油値.mm/sに対する粘度変化率は-％で、当社推奨の管理限界値である±％以内にあり、良好と判断します。全酸価添加タービン油の全酸価は、油メーカによって初期値が違うため統一した管理基準を設定するのが困難であることから、当社では管理限界値を設定しておらず、新油分析値との比較及び他の分析項目の結果より全酸価の状態判断を行います。その結果、全酸価は.mgKOH/gと新油値.mgKOH/gに比較して変化はないことから、良好と判断します。有機物・有機化合物有機物・有機化合物は、IRチャートによる新油分析値との比較の結果、cm-付近に劣化の兆候を示すカルボン酸の吸収が確認されていないことから、良好と判断します。色相はL.であり、新油値のL.に比較して変化はないことから、良好と判断します。汚染に係るパラメータの分析結果は良好と判断します。水分はであり、当社推奨の管理限界値の以下であることから良好と判断します。汚染粒子数はNAS級であり、当社推奨の管理限界値のNAS級以内であることから良好と判断します。汚染度物重量は.mg/mlであり、当社推奨の管理限界値のmg/ml以内であることから良好と判断します。摩耗運転中における潤滑状態は正常であったものと判断します。異常摩耗の早期発見パラメータであるフェログラフィーのIs値がのマイナス乗と当社基準値と比較して良好の範囲にあったことから、潤滑箇所の潤滑状態は正常と判断します。金属濃度SOAP法により金属濃度を測定した結果、外部から混入したと思われるリンがppm、ケイ素がppm検出されましたが僅かであり良好と判断します。金属濃度酸溶解法により金属濃度を測定した結果、潤滑箇所で発生する金属接触によって検出される錫が、外部から混入したと思われるナトリウムが検出されましたが僅かであり良好と判断します。
報告№108-0387 報告№108-0379 | 分析№108-02609 分析№108-02545 | 108-02545 | グリースの物理的性状、軸受の潤滑状態を確認する。グリースの物理的性状グリースの物理的性状を示すちょう度を除く項目は良好です。ちょう度が当社推奨の管理下限値を超え、新グリースのに比較して低下しになっており、グリースが硬化していることが確認されています。また、全酸価が.mgKOH/gと新グリースの.mgKOH/gに比較して上昇していることから、グリースが劣化している可能性が考えられます。硬化したグリースは、油分の流動性が低下しギヤ歯面での良好な油膜保持に影響がでる可能性があるため、グリースを交換されることを推奨します。ギヤの潤滑状態D－SOAPで鉄が検出されているものの、摩耗粒子がほとんど観察されていないことから、ギヤは継続使用可能と判断します。尚、報告書の管理表中に示しているSOAP／D-SOAPは、グリース潤滑の場合、摩耗粒子が均一に分散していないため、測定値が大きく変動することがありますので参考値としてお考え下さい。
報告№109-09249 報告№110-00306 | 分析№109-001747 分析№110-001351 | 110-001351 | 油中金属の分析は、試料油を以上の高温で発光させた光を分光器で分光し、金属固有の波長から元素を特定するとともに、光の強度から濃度を求めるIカップリング発光分光分析法を用います。また摩耗状態は、SOAP法により求めた金属成分と濃度に、フェログラフィー法による早期発見パラメータであるIs値と摩耗粒子分析とを加味し、さらに摩耗粒子の形態により摩擦面で発生している摩耗機構を推定して総合的に判断します。Iカップリング発光分光分析供試のディーゼルエンジン油を分析した結果、検出された金属は油中金属元素の結果表に示すように、鉄、ニッケル、錫、リン、亜鉛、カルシウム、アルミニウム、ナトリウム、マグネシウムでした。これら検出された金属元素から発生箇所を推定すると、鉄、ニッケル、錫・軸受等リン、亜鉛、カルシウム・オイル添加剤アルミニウム、ナトリウム、マグネシウム・外部混入異物であると思われます。このうち、機械部品が摩耗したと思われる元素はのグループです。フェログラフィー摩耗粒子分析結果から観察された粒子は、潤滑状態が正常な場合に発生する摩耗粒子異物の切削作用で発生する切削粒子金属潤滑部が局部的に油膜切れを起して発生するシビア粒子でした。潤滑状態と摩耗形態異常摩耗の早期発見パラメータとして摩耗粒子を定量化して評価するフェログラフィーのIs値は、潤滑状態がやや厳しいの乗となっていました。摩耗粒子の観察結果から潤滑部では正常な潤滑状態であるマイルド摩耗、異物による切削摩耗、そしてやや厳しい摩耗形態の凝着摩耗も発生していることが分かりました。・切削摩耗転がり軸受に切削摩耗が発生している場合、軸受の寿命が分の程度に低下することが知られており、定期的なトライボ診断による状態監視が必要と考えます。また、切削摩耗発生の原因となる混入異物が残留している場合、この異物により切削摩耗が継続して発生する可能性があります。水分は良好でした。粘度、全塩基価、酸化安定度、有機物・有機化合物の各データは良好でした。潤滑油および軸受は継続使用可能な状態にあるものの、以下の対策が必要です。定期的な分析今後、摩耗の進行を監視するため、定期的に分析を実施することを推奨します。分析結果特性低下特性低下に係るパラメータの分析結果は良好と判断します。粘度粘度はmm/sと新油値.mm/sに対する粘度変化率は+％で、当社推奨の管理限界値である±％以内にあり、良好と判断します。全塩基価全塩基価はmgKOH/gであり、当社推奨の管理限界値のmgKOH/g以上にあることから良好と判断します。酸化安定度酸化安定度はminであり、当社推奨の管理限界値のmin以上であることから良好と判断します。有機物・有機化合物有機物・有機化合物は、IRチャートによる新油分析値との比較の結果、cm-付近に劣化の兆候を示すカルボン酸の吸収が確認されていないことから、良好と判断します。色相はLであり、新油値のLに比較して大きな変化はないことから、良好と判断します。汚染に係るパラメータの分析結果は、水分は良好でした。水分はppmであり、当社推奨の管理限界値の以内にあり、良好と判断します。汚染粒子数はNAS級でした。汚染度物重量はmg/mlでした。摩耗フェログラフィーによる摩耗粒子の観察の結果、潤滑状態が正常な場合に発生する摩耗粒子、異物の切削作用で発生する切削粒子、金属潤滑部が局部的に油膜切れを起して発生するシビア粒子が比較的多く観察されました。異常摩耗の早期発見パラメータであるフェログラフィーのIs値がの乗とやや高く、摩耗粒子の形態観察の結果、潤滑状態が正常な場合に発生する摩耗粒子、異物の切削作用で発生する切削粒子、金属潤滑部が局部的に油膜切れを起して発生するシビア粒子が比較的多く観察されました。金属濃度SOAP法により金属濃度を測定した結果、潤滑箇所で発生する金属接触によって検出されるニッケルがppm、油の添加剤成分であるリンが、亜鉛がppm、カルシウムがppm、外部から混入したと思われるナトリウムがppm検出されました。金属濃度酸溶解法により金属濃度を測定した結果、潤滑箇所で発生する金属接触によって検出される鉄が、錫が、油の添加剤成分であるリンが、カルシウムがppm、外部から混入したと思われるアルミニウムが、マグネシウムが検出されました。
報告№109-09330 報告№109-09330 | 分析№109-002248 分析№109-002248 | 109-002248 | 泡立ち試験の結果は、一般的には消泡性能が低下していると判断できる値の-ですが、新油値の-と同レベルにあったため、良好と判断します。また、を示す粘度、水分、全酸価の各データが良好の範囲にあることから、本試料油は継続使用可能と判断します。機器の潤滑状態潤滑状態指数はの乗と濾過設備のない機器であれば正常な潤滑状態にあると判断できます。しかし、フィルタが設置されているため、別紙インライン・オフラインフィルタの影響に示すとおり、粒子の大部分は捕捉されることから、異常な摩耗状態が発生したとしても正常な潤滑状態にあると誤認してしまう可能性があります。これらのフィルタの影響を検討した結果、ギヤは継続使用可能な状態にあると思われますが、潤滑状態指数は摩耗がやや厳しい状態であるの乗領域にあると推定できます。この推定した潤滑状態指数は、前回のの乗から今回の乗領域に桁上昇しています。前回から今回までの間の運転時間は、時間であり、ほぼヶ月で桁上昇しており、継続して摩耗が進行することを懸念されました。計算により求めたLCインデックスがこの値であれば、ギヤおよび転がり軸受の継続続使用は可能と思われますが、運転条件によっては摩耗の進行が速まる場合もあると思われます。再分析は、前回採油から今回採油までヶ月経過していますので、安全をみてヶ月後を推奨します。泡立ち試験の結果、消泡性能が低いと判断できる値であるものの、新油と同レベルにあると判断します。粘度は良好。粘度は.mm/sと新油値.mm/sに比較して、粘度変化率は-.％で、当社推奨の管理限界値である±％以内にあり、良好と判断します。粘度粘度はmm/sとなっています。粘度指数粘度指数はとなっています。泡立ち試験泡立ち試験は-と新油と同レベルにあり、消泡性能が新油と同レベルにあると判断します。水分はppmと当社推奨の管理限界値の以下にあり、良好と判断します。全酸価全酸価は.mgKOH/gと新油値.mgKOH/gに比較して高いものの、IRの結果で油劣化の兆候を示すカルボン酸の吸収が確認されていないことから、良好と判断します。機器の潤滑状態精密な濾過設備がない機器であれば、潤滑状態指数は正常の範囲にあると判断します。潤滑状態指数異常摩耗の早期発見パラメータである潤滑状態指数がの乗と精密な濾過設備がない機器であれば、潤滑状態指数は正常の範囲にあると判断します。
報告№104-4538 報告№104-4538 | 分析№104-01246 分析№104-01246 | 104-01246 | 分析の結果、を示す粘度、水分、全酸価、IRの各データは当社推奨の管理限界値内にあり、この油は継続使用可能と判断します。但し、本試料油は、油濾過機が設置されている油槽で、常時、油中の粒子が除去されていますので、診断に際しては、油濾過機による減少率の影響を考慮して潤滑状態を診断・解析する必要があります。減少率油濾過機が設置されている場合の診断では、濾過機の入口と出口の汚染度を評価して行う必要があります。今回は油濾過機の出口から採取した試料がありませんので、濾過による油中粒子の減少率を推定により求めます。推定には濾過能力が良好とされる一般的な濾過率.として解析を行います。尚、濾過率を考慮した油中粒子数の減少率は油濾過機の吐出量と総油量との比から換算します。本機の油濾過機の吐出量は毎時L、設備油量はLですので、この事から計算した減少率はとなります。平衡濃度油濾過機により油中粒子数が時間で％減少するとした場合、油がパスして増加する粒子数は、今回計数汚染度の～μmレンジですと個/mlの％の個/mlとなります。更に、この発生粒子数から、平衡濃度を下式により求めます。平衡濃度＝発生粒子数／減少率・式油濾過機が設置されていない場合の減少率を.とすると平衡濃度は個/mlとなります。このことから分かるように、本試料油中の汚染度は、油濾過機が設置されていることでNAS級と清浄になっていますが、油濾過機がないと仮定した場合、計算により求めたように～μmレンジの汚染度はNAS級の汚染状態になる可能性を示唆するものととらえる事が出来ます。他のレンジを同様に計算すると以下のようになり、NAS級以上となります。 前回 今回 ～ ～ ～ ～ 以上 等級 級以上 級以上 今後の対策前回に比較して、～μm、μm以上のサイズが増加傾向を示していますが、特にμm以上の大型の粒子が増加していました。大型の粒子は、フェログラフィーによる摩耗粒子形態観察で、外部から混入した異物である事が分かります。大型の異物は、摺動面に入り込み、切削摩耗の原因になりやすいため、～ヶ月後に再度分析を実施し、汚染状況及び摩耗の進行状況を確認されることを推奨します。潤滑状態をより精密に確認するため、油槽から採油すると同時に油濾過機の濾過前と濾過後の位置から採油を実施し、分析結果から減少率を導き、その減少率を上記方法により油濾過機がない場合の粒子数を求め、その粒子数の変化により金属接触が進行しているか落ち着いてきているのかを確認されることを推奨します。尚、採油を主機停止時間後に実施しているため、油循環中の採油に比較して油中粒子が沈降して低濃度になっている部分を採油していると考えられます。したがって、油が循環している状態で採油を実施した場合に比較して、分析データが低くなり、異常な状態を見落としてしまう可能性がありますので、今後の採油は、停止直後、或いは、油循環中に採油を実施されることを推奨します。
報告№106-4578 報告№106-4578 先般、トライボ診断を実施した○○１５号の報告でも診断したように、潤滑油の摩耗粒子は「インラインフィルター」に捕捉され、異常な摩耗状態が発生したとしても正常な潤滑状態にあると「誤認」してしまう可能性があります。 | 分析№106-02453 分析№106-02453 | 106-02453 | トライボ診断の結果、泡立ち試験を除く項目は良好でした。泡立ち試験の結果は、一般的には消泡性能が低くいと判断できる値の-ですが、新油値の-と同レベルにあったため、正常と判断できました。潤滑状態指数はのマイナス乗と濾過設備のない機器であれば良好な潤滑状態にあると判断できますが、摩耗粒子の形態観察の結果でμmサイズの大型の摩耗粒子が観察されました。フィルタの捕捉の影響による誤認を避けるため、今後の診断に当たっては、これまでの採油箇所に加え、インラインフィルタやオフラインフィルタの捕捉物も分析し、その結果から潤滑状態を評価することを推奨します。尚、フィルタ捕捉物の分析を実施する際には、フィルタ流量、フィルタ使用時間、主機稼働時間などの追加情報が必要です。泡立ち試験の結果、消泡性能が低いと判断できる値であるものの、新油と同レベルにあった。粘度は良好。粘度は.mm/sと新油値mm/sに比較して、粘度変化率は-％で、当社推奨の管理限界値である±％以内にあり、良好と判断する。粘度は.mm/sでした。粘度は.mm/sでした。粘度指数はでした。粘度指数はでした。泡立ち試験は-でした。泡立ち試験は-と新油と同レベルにあり、消泡性能が新油と同レベルにあることが確認された。水分は良好。水分はppmと当社推奨の管理限界値の以下であり、良好と判断する。全酸価は良好。全酸価はmgKOH/gと新油値mgKOH/g以内であり、良好と判断する。機器の潤滑状態精密な濾過設備がない機器であれば、潤滑状態指数は正常の範囲にあると判断する。潤滑状態指数は正常の範囲にあると判断する。異常摩耗の早期発見パラメータである潤滑状態指数が.と、精密な濾過設備がない機器であれば、潤滑状態指数は正常の範囲にあると判断する。
|  | 100-03523 | 今回のように、計数汚染度が非常に清浄であるのに、重量汚染度が高めで、且つ、添加剤成分が検出されている場合、濾過を実施した直後であったり、濾過機が常設されている場合があります。更に、今回確認されたスラッジは精密な濾過機を使用しても完全に除去することが困難です。それは、スラッジの粒子サイズがμm未満と非常に小さく、且つ、粘着性があり、配管内や油槽内壁に付着してしまうためです。除去方法としては、他電力で数多くの実績がある当社製清浄分散剤TS－の投与と濾過を推奨します。TS－や濾過方法の詳細は、当社、関東営業所の営業窓口にお問い合わせください。
報告№108-6005 報告№108-0042 | 分析№108-00106 分析№108-00221 | 108-00221 | グリースを給脂した際に、給脂排出口から黒化したグリースが排出された。グリースの物理的性状、軸受の潤滑状態を確認する。軸受が継続使用可能かを判断する。・グリースの物理的性状、軸受の潤滑状態分析の結果、SOAP／D－SOAPで鉄が多く検出され、摩耗粒子の形態観察で疲労摩耗粒子が多く観察されました。SEM・XMAで鉄、クロム、マンガンを含む薄片状の粒子が多く観察され、中にはμmサイズの摩耗粒子が観察されたことから、転がり軸受の寿命の指標となるフレーキングが確認されました。一方、グリースの物理的性状を示すちょう度、全酸価、IRの各データは良好の範囲にあるものの、滴点が新グリースのに比較してと上昇し、当社推奨の管理限界値を超えていました。尚、報告書の管理表中に示しているSOAP／D－SOAPは、グリース潤滑の場合、摩耗粒子が均一に分散していないため、測定値が大きく変動することがありますので参考値としてお考え下さい。・軸受の継続使用可否転がり軸受の寿命の指標となるフレーキングが確認されたことから、軸受を交換することを推奨します。
報告№109-09136 報告№109-09384 報告№109-09125の分析結果で、スラッジの発生が確認された。対策として当社清浄分散剤ＴＳ－６０４の投与とろ過を実施した。 | 分析№109-001160 分析№109-002560 | 109-002560 | 本試料の分析目的は、TS－の投与および濾過の効果を確認する。TS－投与後・浄油後の分析を実施した結果、前回に比較して計数汚染度がNAS級からNAS級にランク減少し、また、重量汚染度が.mg/mlから.mg/mlに減少し、共に当社推奨の管理限界値内にあることから継続使用可能な状態になったことが確認されました。以上のことから、今回実施した清浄分散剤TS－投与と濾過の効果は、十分にあったことが確認されました。
報告№111-00058 報告№111-00058 | 分析№111-000380 分析№111-000380 | 111-000380_date110825 | グリースの物理的性状は良好と判断します。グリースは継続使用可能な状態にあると判断します。≪状態監視とパラメータ≫分析の目的および各分析のパラメータは以下の通りです。特性低下目的：グリースの分析結果から、グリースの物理的性状や劣化傾向などを確認する。全酸価JISK赤外線吸収スペクトルJISKちょう度JISK滴点JISK摩耗目的：グリース中の摩耗粒子を分析する事により、回転・摺動部の潤滑状態、摩耗劣化の程度、余寿命などを解析する。摩耗診断電子顕微鏡観察JISKX線マイクロアナリシス油中金属濃度JISK≪分析結果≫特性低下全酸価：良好全酸価.mgKOH/gは新油値の.mgKOH/g以内にあることから問題は無いと判断します。赤外線吸収スペクトル：良好ちょう度：良好ちょう度値はと当社推奨の管理限界値であるから以内に留まっています。滴点：良好滴点はと新油値のに比較し高いものの、ちょう度が良好の範囲にあり、かつ、有機物・有機化合物試験の結果で油劣化の兆候を示すカルボン酸の吸収が見られないことから、問題は無いと判断します。摩耗摩耗診断電子顕微鏡観察・X線マイクロアナリシス：今回は実施していません。油中金属濃度：今回は実施していません。
|  | 114-000348 | 潤滑油は、前回に比較して水分はppmからppmに桁違いに水分が増加し異常な状態になりました。今後、水分の影響で油槽内や軸受が腐食して発生する腐食摩耗に進展することが懸念されるため、全更油することが必要です。対象設備は継続使用可能な状態にあると判断します。但し、SOAPで前回に比較して鉄が増加傾向にあり、異常摩耗の早期発見パラメータであるフェログラフィーのIs値がと非常に高く、摩耗粒子の形態観察で金属接触がやや厳しい場合に発生するシビア粒子がやや多く観察されていることから、今後の摩耗推移を確認するためにも傾向監視を継続することが有効です。更油水分がppmと非常に高いことから、至急更油を推奨します。さらに、水分が前回から増加していることから、継続して混入しているため、水分の混入経路の確認を併せて推奨します。水分濃度が高いと以下のことが懸念されます。水分の影響により粘度が低下し、軌道面では油膜が形成されにくくなり、摩耗が進行しやすくなります。さらに、金属表面で腐食摩耗が発生し、発生した鉄錆等の粒子が潤滑部に噛み込み、摩耗が進行することが懸念されます。転がり軸受の潤滑油に水分が以上混入した場合、軸受寿命は低下します。一般的にも、水分がを超えると軸受定格寿命が極端に低下します。定期的な分析今後懸念される凝着摩耗の進行を監視するため、定期的に分析を実施することを推奨します。
報告№108-5071 報告№113-00066 | 分析№108-02721 分析№113-000246 | 113-000246_date130611 | 潤滑油は継続使用可能な状態にあると判断します。但し、消泡性能の低下および酸価がやや高いことから、以下の対策を推奨します。増速機増速機は継続使用可能な状態にあると判断します。但し、鉄が.ppmと比較的高く検出されていることから、鉄を主成分とした箇所から摩耗が発生していると考えられます。ギヤ歯面から発生しているとした場合、仮定に基づく計算であるため参考値となりますが、ギヤのバックラッシ増加量は最も厳しい部分で約.μmと推定されました。上限値に比較して十分に小さい値であるため、継続使用に問題はないと考えられますが、今後の鉄濃度の増加に注意が必要です。定期的な分析消泡性能の低下が確認され、今後の酸価の上昇や、疲労摩耗の進行が懸念されるため、定期的に分析を実施することを推奨します。はフェログラフィーおよびSOAP-Tの結果から総合的に判断した結果、継続使用は可能ですが、今後の機器の機能を確認するためにも傾向管理が有用と考えます。フェログラフィー【定量分析：Is値】Is値は異常摩耗の早期発見パラメータのつで、摩耗粒子を定量化するために用います。今回のIs値はの乗と低い値でした。フェログラフィー【定性分析：摩耗粒子および摩耗形態観察】分析結果から観察された代表的な粒子は、以下の通りでした。疲労摩耗粒子・繰返し応力を受けて発生。Iカップリング発光分光分析【SOAP-T】検出された金属元素から発生箇所を推定すると、以下の通りでした。鉄、錫・ギヤ、軸受等リン・添加物カルシウム、アルミニウム、ケイ素、ナトリウム・外部混入異物鉄が.ppmと比較的高く検出されていることから、鉄を主成分とした箇所から摩耗が発生していると考えられます。泡立ち試験泡立ち試験の結果は、-と新油値が-であるのに比較して高い値となっていたことから、消泡性能が低下していることが分かりました。今後の使用状況によっては油の酸化劣化が進行したり、ギヤ歯面およびベアリング軌道面で油膜切れが発生したりする場合があるため、消泡剤の添加による消泡性能の改善など何らかの対応が必要になると思われます。酸価は、前回のmgKOH/gから.mgKOH/gに低下しているものの高い値でした。現在のところ、IRで油劣化の兆候を示すカルボン酸の吸収が確認されていないことから、継続使用可能な状態にあると判断しますが、新油に比較して酸価が上昇し始めていることから、今後の劣化進行に注意が必要です。水分がppmと新油値ppmに比較してやや高い値でした。使用油であるAlphasynPGは、ポリグリコールベースの合成ギヤオイルであるため、水分を吸収しやすい特性があります。前回に比較して減少していました。バックラッシご提供いただいた図面情報から本設備は太陽歯車、遊星歯車、内歯車で構成される遊星歯車機構、そして組のハスバ歯車機構で構成されていることが分かりました。今回、遊星歯車機構の歯幅および、全ての歯車のモジュールが不明でした。よって、遊星歯車の歯幅をmmと仮定し、遊星歯車、一つ目の歯車対、二つ目の歯車対のモジュールをそれぞれ、、と仮定し、バックラッシの増加量を計算しました。その結果、平均的に摩耗が発生していたと仮定した場合、バックラッシの増加量は以下の通りと推定されます。表バックラッシ増加量接触箇所 バックラッシ増加量上限値 バックラッシ増加量 内歯車-遊星歯車 約 遊星歯車-太陽歯車 約 ハスバ歯車 約 ハスバ歯車 . 約. バックラッシの初期値が不明であるため、増加量の上限値を適正なバックラッシの最大値と最小値の差としました。今回の推定されたバックラッシ増加量は上限値に比較して十分に小さい値です。但し、今回の計算は仮定に基づいて行っているため、参考値としてお考え下さい。分析結果SOAP-TSOAPの結果、鉄がppm、錫がppm、添加剤成分であるリンがppm、外部から混入したと思われるアルミニウムがppm、ケイ素が、ナトリウムがppm検出されました。SOAP-TD-SOAPの結果、鉄が、錫が、添加剤成分であるリンが、外部から混入したと思われるカルシウムが、アルミニウムが、ナトリウムがppm検出されました。フェログラフィー異常摩耗の早期発見パラメータであるフェログラフィーのIs値が×と良好の範囲にあるものの、疲労摩耗粒子が比較的多く観察されました。粘度粘度は.mm/sと新油値mm/sに比較して、粘度変化率は-％で、当社推奨の管理限界値である±％以内にあり、良好と判断します。泡立ち試験泡立ち試験は-であり、新油に比較して高い値でした。水分はppmと新油に比較して高い値でした。酸価は.mgKOH/gと新油値.mgKOH/gに比較して高いものの、IRの結果で油劣化の兆候を示すカルボン酸の吸収が確認されていないことから、良好と判断します。
|  | 113-000104 | 潤滑油は粘度の低下が確認されたため、以下の対策を推奨します。対象設備は継続使用可能な状態にあると判断します。但し、将来的な摩耗進行の有無を確認するためにも傾向監視を継続することが有効です。更油粘度低下が確認されており、潤滑部で油膜切れなどによる摩耗の発生が懸念されます。これらの予防処置として更油を推奨します。摩耗進行の監視クランクメタル、ピストンリングなどの摩耗の進行を監視するために、定期的に分析を実施し、進行状況を確認されることを推奨します。はフェログラフィーおよびSOAPの結果から総合的に判断した結果、継続使用は可能ですが、今後の機器の機能を確認するためにも傾向管理が有用と考えます。フェログラフィー【定量分析：Is値】Is値は異常摩耗の早期発見パラメータのつで、摩耗粒子を定量化するために用います。今回のIs値はの乗と、やや高い値でした。フェログラフィー【定性分析：摩耗粒子および摩耗形態観察】分析結果から観察された代表的な粒子は、以下の通りでした。正常な摩耗粒子・潤滑状態が正常なマイルド摩耗により発生。シビア粒子・潤滑状態がやや厳しい凝着摩耗により発生。金属潤滑部が局部的に油膜切れを起していると考えられます。フリクションポリマ・局部的に高圧・高温となる場合に発生。シビア粒子は、凝着摩耗に分類されます。この摩耗粒子は、摺動面で凝着、破断を繰り返し、この過程で生じる移着粒子が成長して摩耗粒子となります。そのため、摺動面では局部的に油膜切れが発生していることを示しています。この状態が継続した場合、摩耗粒子のサイズは徐々に大型化していき、設備の損傷に至る場合がありますので、傾向監視が必要です。Iカップリング発光分光分析【SOAP】検出された金属元素から発生箇所を推定すると、以下の通りでした。鉄、鉛、ニッケル、錫・エンジン部品リン、亜鉛、カルシウム、マグネシウム、ホウ素・添加剤ナトリウム・外部混入異物水分、塩基価は良好でした。粘度粘度は、.mm/sと新油値のmm/sに比較して粘度変化率が-％となっており、当社推奨の管理限界値である±％を超えていました。適正な粘度範囲で使用していない場合、潤滑部で油膜切れが発生し、摩耗の進行に繋がることが懸念されます。ディーゼルエンジンオイルの粘度低下は、別紙内燃機関における粘度の低下を御覧下さい。
報告№109-09249 報告№110-00306 | 分析№109-001747 分析№110-001364 | 110-001364 | 油中金属の分析は、試料油を以上の高温で発光させた光を分光器で分光し、金属固有の波長から元素を特定するとともに、光の強度から濃度を求めるIカップリング発光分光分析法を用います。また摩耗状態は、SOAP法により求めた金属成分と濃度に、フェログラフィー法による早期発見パラメータであるIs値と摩耗粒子分析とを加味し、さらに摩耗粒子の形態により摩擦面で発生している摩耗機構を推定して総合的に判断します。Iカップリング発光分光分析供試の圧縮機油を分析した結果、検出された金属は油中金属元素の結果表に示すように、鉄、ニッケル、リン、亜鉛、カルシウム、アルミニウム、ナトリウム、マグネシウムでした。これら検出された金属元素から発生箇所を推定すると、鉄、ニッケル・軸受等リン、亜鉛、カルシウム・オイル添加剤アルミニウム、ナトリウム、マグネシウム・外部混入異物であると思われます。このうち、機械部品が摩耗したと思われる元素はのグループです。フェログラフィー摩耗粒子分析結果から観察された粒子は、潤滑状態が正常な場合に発生する摩耗粒子でした。潤滑状態と摩耗形態異常摩耗の早期発見パラメータとして摩耗粒子を定量化して評価するフェログラフィーのIs値は、潤滑状態がやや厳しいの乗となっていました。摩耗粒子の観察結果から潤滑部では正常な潤滑状態であるマイルド摩耗が発生していることが分かりました。水分、汚染粒子数、汚染度物重量の各データは良好でした。粘度、全酸価、酸化安定度、有機物・有機化合物の各データは良好でした。ドレンから機器停止中に採取されているにもかかわらず、データが良好であることから、潤滑油および対象設備は継続使用可能な状態にあると判断します。なお、摩耗の発生が若干確認されたことから、以下の対策を推奨します。定期的な分析今後、摩耗の進行を監視するため、定期的に分析を実施することを推奨します。分析結果特性低下特性低下に係るパラメータの分析結果は良好と判断します。粘度粘度はmm/sと新油値mm/sに対する粘度変化率は+％で、当社推奨の管理限界値である±％以内にあり、良好と判断します。全酸価コンプレッサー油の全酸価は、油メーカによって初期値が違うため統一した管理基準を設定するのが困難であることから、当社では管理限界値を設定しておらず、新油分析値との比較及び他の分析項目の結果より全酸価の状態判断を行います。その結果、全酸価は.mgKOH/gと新油値.mgKOH/g以内にあることから、良好と判断します。酸化安定度酸化安定度はminであり、当社推奨の管理限界値のmin以上であることから良好と判断します。有機物・有機化合物有機物・有機化合物は、IRチャートによる新油分析値との比較の結果、cm-付近に劣化の兆候を示すカルボン酸の吸収が確認されていないことから、良好と判断します。色相はLであり、新油値のLに比較して大きな変化はないことから、良好と判断します。汚染に係るパラメータの分析結果は良好と判断します。水分は.ppmであり、当社推奨の管理限界値の以下であることから良好と判断します。汚染粒子数はNAS級であり、当社推奨の管理限界値のNAS級以内であることから良好と判断します。汚染度物重量は.mg/mlであり、当社推奨の管理限界値のmg/ml以内であることから良好と判断します。摩耗フェログラフィーによる摩耗粒子の観察の結果、潤滑状態が正常な場合に発生する摩耗粒子が比較的多く観察されました。異常摩耗の早期発見パラメータであるフェログラフィーのIs値がの乗とやや高く、摩耗粒子の形態観察の結果、潤滑状態が正常な場合に発生する摩耗粒子が比較的多く観察されました。金属濃度SOAP法により金属濃度を測定した結果、潤滑箇所で発生する金属接触によって検出される鉄がppm、ニッケルがppm、油の添加剤成分であるリンが、亜鉛がppm、カルシウムがppm、外部から混入したと思われるナトリウムがppm検出されました。金属濃度酸溶解法により金属濃度を測定した結果、潤滑箇所で発生する金属接触によって検出される鉄が、油の添加剤成分であるリン、亜鉛が、カルシウムが、外部から混入したと思われるアルミニウム、ナトリウム、マグネシウムが検出されました。
報告№109-09249 報告№111-00162 | 分析№109-001747 分析№111-000840 | 111-000840 | 潤滑油は継続使用可能な状態であり、また運転中における潤滑状態も正常であったものと判断します。本試料油は、汚染や摩耗に関するデータが異常として出やすいドレンプラグから採油されたにもかかわらず、分析結果の全ての分析項目の値が当社推奨の管理基準値を満たしており、新油分析値との比較結果も問題となる値はありませんでした。分析結果特性低下特性低下に係るパラメータの分析結果は良好と判断します。粘度粘度はmm/sと新油値mm/sに対する粘度変化率は-％で、当社推奨の管理限界値である±％以内にあり、良好と判断します。全酸価添加タービン油の全酸価は、油メーカによって初期値が違うため統一した管理基準を設定するのが困難であることから、当社では管理限界値を設定しておらず、新油分析値との比較及び他の分析項目の結果より全酸価の状態判断を行います。その結果、全酸価はと新油値.mgKOH/gに比較して若干高くなっていますが、IRチャートに示すように劣化の兆候として現れるカルボン酸などの有機物・有機化合物の発生が確認されていないことから、良好と判断します。酸化安定度酸化安定度はminであり、当社推奨の管理限界値のmin以上であることから良好と判断します。有機物・有機化合物有機物・有機化合物は、IRチャートによる新油分析値との比較の結果、cm-付近に劣化の兆候を示すカルボン酸の吸収が確認されていないことから、良好と判断します。色相はLであり、新油値のL.に比較して大きな変化はないことから、良好と判断します。汚染に係るパラメータの分析結果は良好と判断します。水分は.ppmであり、当社推奨の管理限界値の以下であることから良好と判断します。汚染粒子数はNAS級であり、当社推奨の管理限界値のNAS級以内であることから良好と判断します。汚染度物重量は.mg/mlであり、当社推奨の管理限界値のmg/ml以内であることから良好と判断します。摩耗フェログラフィーによる摩耗粒子の観察の結果、潤滑状態が正常な場合に発生する摩耗粒子、金属潤滑部が局部的に油膜切れを起して発生するシビア粒子が比較的多く観察されました。異常摩耗の早期発見パラメータであるフェログラフィーのIs値がの乗とやや高く、摩耗粒子の形態観察の結果、潤滑状態が正常な場合に発生する摩耗粒子、金属潤滑部が局部的に油膜切れを起して発生するシビア粒子が比較的多く観察されました。金属濃度SOAP法により金属濃度を測定した結果、潤滑箇所で発生する金属接触によって検出される鉛がppm、銅がppm、外部から混入したと思われるケイ素がppm検出されました。金属濃度酸溶解法により金属濃度を測定した結果、潤滑箇所で発生する金属接触によって検出される鉄が、鉛が、銅が、外部から混入したと思われる亜鉛、カルシウム、ナトリウムが検出されました。
報告№109-09136 報告№110-00411 | 分析№109-001160 分析№110-001876 | 110-001876 | 本試料油の添加剤は、一般に、タービン油に比較して極圧添加剤や摩耗防止剤などの濃度が高く、この影響でRBOT試験の結果が変動する傾向があります。そのため、ギヤ油の余寿命の評価をタービン油と同等の精度で得るには、RBOTの結果に加え、粘度、水分、全酸価、IRなどのデータを総合的に判断することが必要です。分析の結果、油の粘性を示す粘度は、新油値の.mm/sに比較して粘度変化率が+％のmm/sとほぼ変化はなく、また油中のスラッジの発生量を示す全酸価は、新油値の.mgKOH/g以下の.mgKOH/gと良好であり劣化は確認されなかった。さらにはIRの結果でも油が劣化した場合に発生するカルボン酸の発生も確認されず、酸化防止剤の残存量を示すRBOTは、限界値minに比較して、十分に残量があるminであった以上のことから、潤滑油の劣化は確認されませんでした。尚、別紙RBOTの減少傾向から油の余寿命を求めた結果、この減少傾向のまま継続使用した場合は、年月には限界値に到達すると推定されます。汚染度一方、油中の水分を計測した結果、水分はと当社推奨の管理限界値の以内にあり、継続使用可能な状態にあることが確認されました。潤滑油は継続使用可能な状態にあると判断します。
報告№109-09136 報告№113-00211 | 分析№109-001160 分析№113-000804 | 113-000804 | 潤滑油の劣化はないものの、油中の汚染度が高い値でした。採油条件の影響で値が高くなっていると考えられますが、異物の影響で将来的に摩耗が進行する懸念がありますので、に示す対策を推奨します。軸受現時点での軸受は直ちに異常な状態にはならないと思われますが、D-SOAPの分析結果で鉄がppmと高濃度で検出されました。又、同時にクロムも検出されています。一般にクロムはベアリング鋼に含有される金属で、これが検出された場合は、ベアリングの転動・軌道面に何らかの異常の兆候が認められることがあります。振動による監視が可能であれば振動の監視を強化し、ベアリング交換を計画するとともに、再分析により傾向監視の強化を推奨します。今回の分析結果には軸受が損傷した場合に発生するフレーキング粒子が観察されていないことから、現状は問題ないと思われます。但し、摩耗は確実に進展すると推定されますので、定期的な分析により今後の摩耗進行の有無を確認することを推奨します。更油油中の汚染度が高いことから、摩耗粒子や異物等が軸受軌道面に噛み込むことによる摩耗の進行が懸念されるため、更油を推奨します。また、油槽内には汚染物が残留している可能性があるため、油槽内を清掃し、更油する新油もNAS級程度の清浄な潤滑油を更油することを推奨します。定期的な分析摩耗粒子の形態観察で、切削摩耗、疲労摩耗、凝着摩耗が観察されたことから、今後の摩耗進行を監視するため、定期的に分析を実施することを推奨します。シリコン系のグリースや添加剤の確認シリコン系の添加剤やグリースを使用している箇所があるかについてご確認下さい。最適な採油方法本試料油は、機器停止中に軸受箱排油口から採油されているため、分析データが高濃度に出ていると推定されます。正確なデータによる診断を行うためにも、今後の採油は、極力運転中もしくは停止直後の油槽中層部から実施されることを推奨します。はフェログラフィーおよびSOAP／D-SOAPの結果から総合的に判断した結果、継続使用は可能ですが、今後の機器の機能を確認するためにも傾向管理が有用と考えます。フェログラフィー【定量分析：Is値】Is値は異常摩耗の早期発見パラメータのつで、摩耗程度を定量化するために用います。今回のIs値はの乗と、高い値でした。フェログラフィー【定性分析：摩耗粒子および摩耗形態観察】分析結果から観察された代表的な粒子は、以下の通りでした。切削粒子・異物や金属表面の微小突起による切削摩耗により発生。疲労摩耗粒子・繰返し応力を受けて発生。黒錆・潤滑状態がやや厳しい凝着摩耗により発生。金属接触が厳しく、且つ、高い摩擦熱が発生していると考えられます。観察された摩耗粒子の中でも切削粒子、黒錆は、将来的な摩耗の進行に繋がる可能性を示唆しているため、傾向監視が必要と思われます。摩耗形態の中でも切削摩耗は摩耗進行速度が速く、転がり軸受でこの摩耗形態が発生した場合には寿命が分の程度に低下することも知られており、切削摩耗により生じた軌道面の損傷が起点となって転がり軸受の寿命となるフレーキングに進展することから傾向監視による経過監視が必要です。切削摩耗の発生原因となる混入異物が残留している場合、この異物により切削摩耗が継続して発生する可能性があります。黒錆は凝着摩耗に分類されます。この摩耗粒子は、軸受軌道面で凝着、破断を繰り返し、この過程で生じる移着粒子が成長して摩耗粒子となります。そのため、軸受軌道面では局部的に油膜切れが発生していることを示しています。この状態が継続した場合、摩耗粒子のサイズは徐々に大型化していき、設備の損傷に至る場合がありますので、傾向監視が必要です。Iカップリング発光分光分析【SOAP／D-SOAP】検出された金属元素から発生箇所を推定すると、以下の通りでした。鉄、鉛、銅、クロム、錫、亜鉛・軸受等カルシウム、バリウム、アルミニウム、ケイ素、ナトリウム、マグネシウム・外部混入異物ケイ素の検出ケイ素がppm検出されました。一般に、潤滑油中からケイ素が検出された場合の原因として、油の消泡剤として使用されるシリコン系の添加剤が検出されるフェログラフィーおよびフィルタ表面の異物観察で砂が多く観察され、これが検出されるシリコングリースをシール部に塗布している場合、このシリコングリースが潤滑油に混入して検出されるなどが挙げられますが、今回検出が比較的高濃度であることからの可能性が考えられます。については、分析結果では確認することが出来ませんので、これに関する情報があれば提供をお願いします。銅の摩耗SOAP/D-SOAPで銅が比較的高い値でした。銅を使用した箇所は、転がり軸受では保持器が考えられますが、型番情報から保持器には銅合金が使用されていませんでした。銅を使用した箇所は不明ですが、仮にオイルリングを使用している場合、オイルリングの摩耗が考えられます。オイルリングが摩耗していた場合、潤滑油の適正なかきあげに影響が生じ、軸受軌道面の油膜切れ発生原因となることから注意が必要です。計数汚染度はNAS級以上と当社推奨の管理限界値を超えていました。フィルタ表面の異物観察で金属片、鉄錆、砂等が観察されたことから、汚染度が高い要因は、摩耗と外部混入異物の影響と思われます。粘度、水分、全酸価、IR、RBOTの各データは、良好でした。尚、別紙RBOTの減少傾向から油の余寿命を求めた結果、本試料油は直近の更油から起算して年月まで使用可能であることが分かります。
報告№109-09136 報告№110-00326 | 分析№109-001160 分析№110-001415 | 110-001415 | 摩擦面で発生している摩耗の形態や潤滑状態は、フェログラフィーで得られた摩耗粒子の観察結果から評価します。同法は、摩耗粒子を含んだ試料油を磁力で油と粒子とに分離する技術で、分離された摩耗粒子を解析することによって潤滑状態の健全性や摩耗粒子の発生原因を診断するものです。摩耗粒子と摩耗形態観察された粒子は、潤滑状態が正常な場合に発生する摩耗粒子外部から混入したと思われる鉄錆、砂、樹脂等でした。以上から、潤滑部で発生している摩耗は正常なマイルド摩耗がであることが分かりました。潤滑状態異常摩耗の早期発見パラメータとして摩耗粒子を定量化して評価するフェログラフィーのIs値は、潤滑状態が正常であるの乗となっていました。汚染度水分濃度は、前回同様に管理基準以内にあり良好でした。粘度、全酸価、RBOTの各データは、前回同様に管理基準以内にあり良好でした。本試料油は、機器停止中に油タンクドレン弁から採油されています。ドレン弁の汚染度は、一般的に高く、尚且つ、機器が停止している状態では、油槽内で撹拌がなくなり固形物が沈降するため、油中汚染度は更に高くなると推定されます。このような悪条件にもかかわらず、今回の分析結果は全て良好であり、異常なデータは見られませんでした。したがって、潤滑油および軸受は継続使用可能な状態にあると判断します。なお、今後の採油は、極力停止直後の油槽中層部から実施されることを推奨します。
報告№103-6025 | 分析№103-00686 | 103-00686 | 回目の初期試験を実施した結果、摩耗粒子形態観察で、μmサイズの縦長のシビア粒子が見られました。観察されたシビア粒子は、視野に個と少ないため現状の潤滑状態は正常と判断しますが、シビア粒子は金属接触を伴う混合潤滑で発生するため、今後も監視が必要です。混合潤滑状態が進行することも懸念されるため、ヶ月以内に精点Bを実施し、汚染状況及び摩耗の進行状況を確認されることを推奨します。これらのことは、異常摩耗の早期発見パラメータであるフェログラフィーのIs値が、.と良好の範囲にあるものの、摩耗粒子の形態観察の結果、金属接触が厳しい場合に発生するμmサイズの縦長のシビア粒子が見られたことから判断しました。
報告№107-6029 報告№107-0437 | 分析№107-02237 分析№107-02422 | 107-02422 | お客様からご提供のあった経緯に関する情報は以下の通りです。年月日に発電機ボイラーFDFカップリング側軸受で、常設の振動センサーが閾値を越えた。グリースアップしても暫くすると振動値が上昇した。当初は日おきにグリースアップを行っていたが、現在は毎日行っている。本トライボ診断は、ベアリングの潤滑状態を確認し、取り替えが必要かを判断することを目的としました。分析の結果、フェログラフィーの結果でベアリングの疲労摩耗により発生した摩耗粒子が確認されました。試料グリースの採取方法が新グリース充填時に排出口から排出されたグリースを採取する方法で行っているため、今回観察された疲労摩耗粒子より大型の摩耗粒子がベアリング内部で発生している可能性があると思われました。また、貴社で今年の月日及び月日に測定した振動データから、垂直方向成分の振動に加えて、軸方向成分の振動が増加していることから、ミスアライメントやアンバランスなどが発生している可能性があると思われました。可能であれば、振動の周波数解析により原因を調査することを推奨します。さらに、グリースアップを実施しても日で振動値が閾値を超える状況からモータ負荷側軸受の疲労摩耗の進行期に入っていると考えられ、今後進行速度が加速することが懸念されました。以上のことから、モータ負荷側軸受の交換、およびカップリングなどの分解点検を行い、芯だし調整を実施することを併せて推奨します。尚、報告書の管理表中に示しているSOAP／D－SOAPは、グリース潤滑の場合、摩耗粒子が均一に分散していないため、測定値が大きく変動することがありますので参考値としてお考え下さい。
報告№102-6046 | 分析№102-00753 | 102-00753 | 本試験は、本機に停止操作から回転停止までの時間が長くなる現象が発生しているため、トライボシステム診断の手法を用いて原因調査を実施すると共に、軸受の潤滑状態を確認することを目的としました。トライボシステム診断の主な内容は、油中摩耗粒子で潤滑状態を診断する事です。従って、今回の依頼目的を検討するには、油中の摩耗粒子に潤滑異常を表す粒子が観察されるか、観察されないかが大切です。ご依頼の主機は、停止時間が長くなる現象が生じているとの事ですから、必然的にすべり速度が低速状態になる等、流体潤滑から、むしろ、やや厳しい潤滑状態の混合潤滑状態が生じると思われます。このような、混合潤滑状態になった場合、油膜厚さが薄くなり摩耗粒子が発生する可能性も高くなりますので、今回は、この摩耗状態をトライボシステム診断により診断致します。分析の結果、フェログラフィー法でランナーと軸受メタルとで金属接触が起きている場合に発生するシビア粒子と呼ぶ摩耗粒子が観察されました。観察された摩耗粒子のサイズは、μm以下と小さいものの、この粒子は油膜切れにより発生するシビア粒子であり、油膜が薄くなる混合潤滑状態で発生するため、停止時間が長くなったことで生じる混合潤滑状態で発生したものと考えられました。但し、摩耗の過酷度を示すIs値はのマイナス乗と良好の範囲にあるため直ちに軸受損傷に至るといった異常状態ではなく、継続使用可能な状態にあると判断します。尚、停止操作から回転停止までの時間が長くなる現象の発生原因は、トライボロジー関係では、ブレーキの摺動面とブレーキパッドの摩擦係数が何らかの原因で小さくなっている。油圧が正常値に達していない。等が考えられます。これらの現象が圧油が原因で発生している場合、圧油の汚染が原因でバルブ、パイロットフィルタなどへの目詰まりなどが考えられます。このような場合は、圧油の分析を実施し、確認されることを推奨します。又、通常採油を実施している集油槽に加えて、今回採油箇所よりブレーキ配管に、より近い箇所やストレーナ部から採油を実施されることを推奨します。さらに、適正な採油箇所を具体的に提案するため、油系統図をご提示いただけますよう、お願い申し上げます。
報告№110-00243 報告№110-002431-00156 | 分析№110-000944 分析№110-0009441-000791 | 111-000791 | 潤滑油および対象設備は継続使用可能な状態にあると判断します。但し、安全を見てヶ月後に再分析を実施し、余寿命および摩耗の進行状況を確認することを推奨します。バックラッシ増加量による評価トライボ診断では、油中摩耗粒子濃度からバックラッシの増加量を求め、初期のバックラッシに増加量を加え、その合計を設計許容値と比較し減速機の余寿命を判断します。本減速機の構造から摩耗が進行しやすい箇所と推定されるのは、スパイラルベベルギヤとスパイラルベベルピニオンの歯面と考えられます。そこで、このSBGとSBPが接触する歯面におけるピッチ線上の摩耗量を分析結果から定量的に評価しました。ここでは、第段ベベルギヤのモジュール、ピッチ円径、歯幅、歯数のSBG、SBPの各寸法を用い、噛み合い面の分のが接触摩耗面積と仮定し、この部分が摩耗した場合のバックラッシの増加分を分析結果から推定しました。 ・ さらに、バックラッシの増加量による評価を行う場合は、バックラッシを調整する分解点検からの増加量を評価することが重要ですが、本設備の分解点検からの稼働時間は不明であるため、これまでのご提供いただいた情報から年間の稼働時間を平均時間とし、分解点検からの今回採油までの稼働時間も不明であるため、＃および＃冷却塔減速機を参考に年と仮定しました。計算の結果、本減速機のSBGとSBP間のバックラッシの増加量は、年間で約.μmとなりました。この増加量は、初期バックラッシをμmとしても今回解析結果のバックラッシ増加分.μmを加えても.μmとなり、良好な状態にあると考えられます。フェログラフィー異常摩耗の早期発見パラメータとして摩耗粒子を定量化して評価するフェログラフィーのIs値は、前回のの乗から変化はなく、摩耗が安定していることを示していました。摩耗粒子の形態で比較的多く観察された粒子は、潤滑状態が正常な場合に発生する摩耗粒子金属潤滑部が局部的に油膜切れを起して発生するシビア粒子繰返し応力を受けて発生する疲労摩耗粒子局部的に高圧・高温となる場合に発生するフリクションポリマでした。これらの摩耗粒子が観察された場合、潤滑部で発生している摩耗形態は、正常なマイルド摩耗、やや厳しい摩耗形態の凝着摩耗と疲労による疲労摩耗であり、そして局部的ではあるものの高圧・高温の箇所が発生していることも分かります。フリクションポリマは、潤滑油がギヤ歯面や軌道面に押し込められ高圧状態になると同時に、圧縮熱により高温状態になった結果、基油自身が重合反応を起こし生成することが知られています。そのため、高圧高温状態の解消がなされなければ、潤滑油の劣化が進行し、粘度上昇に因る潤滑異常に進展する場合があります。Iカップリング発光分光分析供試のギヤ油を分析した結果、検出された金属元素は、SOAP-Tの結果表に示すように、鉄、アンチモン、錫、リン、亜鉛、カルシウム、アルミニウム、ケイ素、ナトリウムが検出されました。これらの検出された金属元素から発生箇所を推定すると鉄、アンチモン、錫・ギヤ・軸受等リン・オイル添加剤亜鉛、カルシウム、アルミニウム、ケイ素、ナトリウム・外部混入異物であると思われます。このうち、機械部品が摩耗したと思われる元素はのグループです。計数汚染度はやや高い値でした。SOAP-Tで油の添加剤成分であるリンが検出され、フィルタ表面の異物観察で粘ちょう物が観察されたことから、汚染度が高い要因は、摩耗とスラッジの影響と思われます。を示す、粘度、水分、全酸価、IRの各データは良好でした。RBOTは、minと管理限界値であるmin以上であり、継続使用可能と判断できますが、更油を実施した年月以降のRBOT値のデータの変化から余寿命を評価した結果、図RBOTの減少傾向に示す通り使用限界は年月となりました。本試料油の添加剤は、一般にタービン油に比較して極圧添加剤や摩耗防止剤などの影響で、RBOTの試験結果が変動する傾向があります。そのため、ギヤ油の余寿命の評価を行うためには、RBOTの結果に加え、粘度、全酸価、IRなどのデータを総合的に判断することが必要です。今回の分析結果からは、RBOT以外には異常は確認されておらず、本試料油は継続使用可能な状態にあると判断できますが、今後はRBOTとともに、粘度、全酸価ならびにIRによる監視強化が必要ですので、定期的な分析を推奨します。なお、次回分析時期は、RBOTによる余寿命評価の結果から限界値到達予測日が来年月に余寿命に到達しますので、安全を見てヶ月後の年月に実施することを推奨しますが、厳冬期の採油を勘案して採油時期をご検討下さい。
報告№107-0366 報告№113-00102 | 分析№107-01900 分析№113-000402 | 113-000402 | 濾過前の試料油を分析した結果、RBOTはminと良好領域にあるものの、前回のminからmin減少していました。このまま継続使用した場合、この減少傾向から限界値に到達するのは、別紙図RBOTの減少傾向に示すように年月と推定されました。今後、酸化防止剤が減少することで基油の劣化が進行することが予想されます。これらの障害発生に対する弊害を勘案の上、ヶ月以内に再度分析を実施し、油の劣化状況を確認することを推奨します。
報告№107-4543 報告№107-4543 | 分析№107-02132 分析№107-02145 | 107-02145 | トライボ診断の結果、全てのデータが良好であることから、この油は継続使用可能と判断します。は良好と判断します。粘度は良好。粘度は.mm/sと新油値mm/sに比較して、粘度変化率は-％で、当社推奨の管理限界値である±％以内にあり、良好と判断します。粘度はmm/sでした。粘度はmm/sでした。粘度指数はでした。粘度指数はでした。水分は良好。水分はと当社推奨の管理限界値の以下であり、良好と判断します。全酸価は良好。全酸価はmgKOH/gと新油値mgKOH/g以内であり、良好と判断します。
報告№109-09136 報告№113-00212 | 分析№109-001160 分析№113-000825 | 113-000825 | 潤滑油の汚染度はやや高いものの、良好な範囲にあることから、継続使用可能と判断します。減速機減速機は、直ちに異常につながるような摩耗粒子が観察されなかったことから、継続使用可能な状態にあると判断します。但し、今後の摩耗進行の有無を確認するためにも傾向監視を継続することが有効です。定期的な分析今後懸念される汚染度の増加および切削摩耗、疲労摩耗の進行を監視するため、定期的に分析を実施することを推奨します。バックラッシによる評価トライボ診断では、バックラッシの増加量を分析結果から計算できますので、構造が確認できる図面、ギヤの形式、歯形、モジュール、歯数、歯幅、油入替後の稼働時間ならびに分解点検後の稼働時間をお知らせ下さい。計算結果をご報告いたします。はフェログラフィーおよびSOAP/D-SOAPの結果から総合的に判断した結果、継続使用は可能ですが、今後の機器の機能を確認するためにも傾向管理が有用と考えます。フェログラフィー【定量分析：Is値】Is値は異常摩耗の早期発見パラメータのつで、摩耗程度を定量化するために用います。Is値は前回に比較して、の乗から変化なく、低い値でした。フェログラフィー【定性分析：摩耗粒子および摩耗形態観察】分析結果から観察された代表的な粒子は、以下の通りでした。切削粒子・異物や金属表面の微小突起による切削摩耗により発生。疲労摩耗粒子・繰返し応力を受けて発生。フリクションポリマ・局部的に高圧・高温となる場合に発生。観察された摩耗粒子の中でも切削粒子は、将来的な摩耗の進行に繋がる可能性を示唆しているため、傾向監視が必要と思われます。減速機で切削摩耗が発生した場合、減速機内部で使用されている転がり軸受が切削摩耗により生じた軌道面の損傷が起点となって寿命が分の程度に低下することがあることから、切削摩耗には十分注意する必要があります。切削摩耗の発生原因となる混入異物が残留している場合、この異物により切削摩耗が継続して発生する可能性があります。Iカップリング発光分光分析【SOAP/D-SOAP】検出された金属元素から発生箇所を推定すると、以下の通りでした。鉄、銅、錫、亜鉛・ギヤ、軸受等リン・添加剤カルシウム、アルミニウム、ナトリウム・外部混入異物D-SOAPで銅が検出されたことから、銅を使用した箇所の摩耗が懸念されます。転がり軸受の保持器で銅を使用している場合、保持器の摩耗が進行することで転動体とのギャップが大きくなると共に振動が増大し、摩耗の進行につながることが懸念されます。本試料油は、分析の結果から潤滑油添加剤としてμm以下のモリブデンが使用されていることがわかります。モリブデンは、有機モリブデンと二硫化モリブデンの種類が添加剤として使用され、有機モリブデンは油に溶解し、粒子としてのモリブデンは二硫化モリブデンであり、一般にマイクロパウダーであることが多く、本試料油が新油の場合は、分析の結果から～μmのサイズが極めて多いことがわかります。そのため、診断に影響が出るこのサイズを除外して診断する必要があります。今回、モリブデンの影響を除外してデータを見ると、計数汚染度は良好な範囲にあると判断できます。粘度、水分、酸価、IRの各データは良好でした。
報告№106-0120 | 分析№106-00777 | 106-00777 | ・濾過前の試料油を分析した結果、摩耗粒子形態観察で摩擦熱が高い場合に発生する黒錆がやや多く観察されました。・D－SOAPの結果、前回に比較して鉄がからに僅かに上昇していました。主にサーボシリンダ内壁やポンプ内部で摩耗が進行している可能性が考えられます。現在のところ、汚染度はNAS級と良好の範囲にありますが、このまま摩耗が進行し汚染度がやや不良のNAS級に到達した場合、バルブ類の動作障害やフィルタの目詰まり等が発生することが懸念されます。これらの障害発生に対する弊害を勘案の上、ヶ月後に再度分析を実施し、汚染状況及び摩耗の進行状況を確認されることを推奨します。
報告№103-6034 | 分析№103-00769 | 103-00769 | 濾過後の試料油を分析した結果、計数汚染度を除く項目は良好でした。濾過前の計数汚染度がNAS級に対して、濾過後がNAS級とランク上昇していました。濾過後の計数汚染度の粒子数が増加した原因は、濾過前と濾過後の試料油が入れ替わった。濾過後の採油時に誤って外部から混入した。濾過機の操作を誤って、エレメントに捕捉されていた汚染物が濾過機出口配管より排出されてしまった。等が考えられます。このことを確認するため、再度採油を実施する必要があります。確認方法は、再度採油した試料油の計数汚染度が今回の濾過後と差なければ原因は、今回の濾過後より清浄になっていれば原因はまたはと考えることができます。
報告№107-4530 報告№107-0242 | 分析№107-01164 分析№107-01308 | 107-01308 | 濾過前の試料油を分析した結果、粘度が.mm/sと新油のmm/sに比較して、粘度変化率は+％で、やや不良領域にありました。現在、ISOVGからISOVGに移行しているため異常ではなく、本試料油は継続使用可能と判断します。
報告№109-09136 報告№113-00160 | 分析№109-001160 分析№113-000578 | 113-000578 | 潤滑油の劣化はなく、汚染度は良好な範囲にあることから、継続使用可能と判断します。増速機増速機は継続使用可能な状態にあると判断します。但し、将来的な摩耗進行の有無を確認するためにも傾向監視を継続することが有効です。定期的な分析摩耗粒子の形態観察で、切削摩耗、疲労摩耗が観察されたことから、今後の摩耗進行を監視するため、定期的に分析を実施することを推奨します。最適な採油方法本試料油は、機器停止中に実施されているため、油槽のドレンから採油している場合、分析データが高濃度に出ていると推定されます。正確なデータによる診断を行うためにも、今後の採油は、極力運転中もしくは停止直後の油槽中層部から実施されることを推奨します。はフェログラフィーから判断した結果、継続使用は可能ですが、今後の機器の機能を確認するためにも傾向管理が有用と考えます。フェログラフィー【定量分析：Is値】Is値は異常摩耗の早期発見パラメータのつで、摩耗程度を定量化するために用います。今回のIs値はの乗と、低い値でした。フェログラフィー【定性分析：摩耗粒子および摩耗形態観察】分析結果から比較的多く観察された粒子は、以下の通りでした。切削粒子・異物や金属表面の微小突起による切削摩耗により発生。疲労摩耗粒子・繰返し応力を受けて発生。観察された摩耗粒子の中でも切削粒子は、将来的な摩耗の進行に繋がる可能性を示唆しているため、傾向監視が必要と思われます。増速機で切削摩耗が発生した場合、増速機内部で使用されている転がり軸受が切削摩耗により生じた軌道面の損傷が起点となって寿命が分の程度に低下することがあることから、切削摩耗には十分注意する必要があります。切削摩耗の発生原因となる混入異物が残留している場合、この異物により切削摩耗が継続して発生する可能性があります。計数汚染度はNAS級と、当社推奨の管理限界値以下であり、良好でした。酸価のデータは良好でした。
報告№106-0219 報告№106-0219 | 分析№106-01228 分析№106-01228 | 106-01228 | 分析の結果、全てのデータが良好であることから、本試料油は継続使用可能であり、軸受の潤滑状態も正常と判断します。この油は継続使用可能と判断します。粘度は良好と判断します。粘度はmm/sと管理限界値以内にあり、良好と判断します。水分は良好と判断します。水分はppmと管理限界値の以下にあり、良好と判断します。全酸価は良好と判断します。全酸価は.mgKOH/gと新油データのに比較して高い値を示しているものの、IRの結果で油劣化の兆候を示すカルボン酸が確認されていないことから、良好と判断します。IRは良好と判断します。IRの結果、油劣化の兆候を示すカルボン酸の吸収が確認されていないことから、継続使用可能な状態にあると考えられます。計数汚染度はNAS級とやや高い値でした。計数汚染度はやや高い値でした。計数汚染度はNAS級と当社推奨の管理限界値のNAS級以内にあるものの、やや高い値でした。重量汚染度は良好と判断します。重量汚染度は.mg/mlと当社推奨の管理限界値のmg/ml以内にあり良好と判断します。機器の潤滑状態フェログラフィーの結果、外部から混入した鉄錆、樹脂が若干観察されました。SOAPは良好と判断します。SOAPの結果、摩耗により発生する鉄及び錫が検出されていないことから良好と判断します。尚、油の添加剤成分であるリンが検出されました。D－SOAPは良好と判断します。D－SOAPの結果、摩耗により発生する鉄及び錫が検出されていないことから良好と判断します。フェログラフィーの結果、外部から混入した鉄錆、樹脂が観察されました。フェログラフィーの結果、異常摩耗の早期発見パラメータであるIs値が.と良好の範囲にあるものの、摩耗粒子形態観察の結果、外部から混入した鉄錆、樹脂が若干観察されました。
報告№109-09249 報告№110-00306 | 分析№109-001747 分析№110-001223 | 110-001223 | 分析の結果、全ての分析項目の値が当社推奨の管理基準を満たしており、新油分析値との比較結果も問題となる値はなかったことから、油は継続使用可能な状態であり、運転中における潤滑状態も正常であったものと判断します。分析結果特性低下特性低下に係るパラメータの分析結果は良好と判断します。粘度粘度はmm/sと新油値mm/sに対する粘度変化率は+％で、当社推奨の管理限界値である±％以内にあり、良好と判断します。全酸価添加タービン油の全酸価は、油メーカによって初期値が違うため統一した管理基準を設定するのが困難であることから、当社では管理限界値を設定しておらず、新油分析値との比較及び他の分析項目の結果より全酸価の状態判断を行います。その結果、全酸価は.mgKOH/gと新油値.mgKOH/gに比較して若干高くなっていますが、IRチャートに示すように劣化の兆候として現れるカルボン酸などの有機物・有機化合物の発生が確認されていないことから、異常のない値と判断します。酸化安定度酸化安定度はminであり、当社推奨の管理限界値のmin以上であることから良好と判断します。有機物・有機化合物有機物・有機化合物は、IRチャートによる新油分析値との比較の結果、cm-付近に劣化の兆候を示すカルボン酸の吸収が確認されていないことから、良好と判断します。色相はLであり、新油値のLに比較して大きな変化はないことから、良好と判断します。汚染に係るパラメータの分析結果は良好と判断します。水分は.ppmであり、当社推奨の管理限界値の以下であることから良好と判断します。汚染粒子数はNAS級であり、当社推奨の管理限界値のNAS級以内であることから良好と判断します。汚染度物重量は.mg/mlであり、当社推奨の管理限界値のmg/ml以内であることから良好と判断します。摩耗運転中における潤滑状態は正常であったものと判断します。異常摩耗の早期発見パラメータであるフェログラフィーのIs値がのマイナス乗と当社基準値と比較して良好の範囲にあったことから潤滑箇所の潤滑状態は正常と判断します。金属濃度SOAP法により金属濃度を測定した結果、金属元素は検出されなかったことから、潤滑箇所で発生する金属接触による摩耗や、外部からの異物などの混入は見られず良好と判断します。金属濃度酸溶解法により金属濃度を測定した結果、金属元素は検出されなかったことから、潤滑箇所で発生する金属接触による摩耗や、外部からの異物などの混入は見られず良好と判断します。
報告№109-09249 報告№112-00272 | 分析№109-001747 分析№112-001090 | 112-001090_date120928 | 潤滑油および対象設備は継続使用可能な状態にあると判断します。但し、今後も摩耗の進行を傾向監視するため、以下の対策を推奨します。定期的な分析凝着摩耗の進行を監視するため、定期的に分析を実施し、分析データによる摩耗の進行状況を確認することを推奨します。はフェログラフィーおよびSOAP／D-SOAPの結果から総合的に判断した結果、やや厳しい状態にあると考えられます。フェログラフィー【定量分析：Is値】Is値は異常摩耗の早期発見パラメータのつで、摩耗粒子を定量化するために用います。今回のIs値はの乗と低い値でした。フェログラフィー【定性分析：摩耗粒子および摩耗形態観察】分析結果から比較的多く観察された粒子は、以下の通りでした。正常な摩耗粒子・潤滑状態が正常なマイルド摩耗により発生。シビア粒子・潤滑状態がやや厳しい凝着摩耗により発生。金属潤滑部が局部的に油膜切れを起していると考えられます。Iカップリング発光分光分析【SOAP／D-SOAP】検出された金属元素から発生箇所を推定すると、以下の通りでした。鉄、ニッケル、錫・軸受等リン、亜鉛、カルシウム・添加剤ナトリウム・外部混入異物水分、汚染粒子数、汚染度物重量は共に良好でした。．粘度、全酸価、酸化安定度、有機物・有機化合物の各データは良好でした。分析結果特性低下特性低下に係るパラメータの分析結果は良好と判断します。粘度粘度は.mm/sと新油値.mm/sに対する粘度変化率は-.％で、当社推奨の管理限界値である±％以内にあり、良好と判断します。全酸価添加油の全酸価は、油メーカによって初期値が違うため統一した管理基準を設定するのが困難であることから、当社では管理限界値を設定しておらず、新油分析値との比較及び他の分析項目の結果より全酸価の状態判断を行います。その結果、全酸価は.mgKOH/gと新油値.mgKOH/gに比較して変化はないことから、良好と判断します。酸化安定度酸化安定度はminであり、当社推奨の管理限界値のmin以上であることから良好と判断します。有機物・有機化合物有機物・有機化合物は、IRチャートによる新油分析値との比較の結果、cm-付近に劣化の兆候を示すカルボン酸の吸収が確認されていないことから、良好と判断します。色相はLであり、新油値のLに比較して高い値でした。汚染に係るパラメータの分析結果は良好と判断します。水分は.ppmであり、当社推奨の管理限界値の以下であることから良好と判断します。汚染粒子数はNAS級であり、当社推奨の管理限界値のNAS級以下であることから良好と判断します。汚染度物重量は.mg/mlであり、当社推奨の管理限界値のmg/ml以下であることから良好と判断します。摩耗フェログラフィーによる摩耗粒子の観察の結果、潤滑状態が正常な場合に発生する摩耗粒子、金属潤滑部が局部的に油膜切れを起して発生するシビア粒子が比較的多く観察されました。異常摩耗の早期発見パラメータであるフェログラフィーのIs値がの乗と良好の範囲にあるものの、摩耗粒子の形態観察の結果、潤滑状態が正常な場合に発生する摩耗粒子、金属潤滑部が局部的に油膜切れを起して発生するシビア粒子が比較的多く観察されました。金属濃度SOAP法により金属濃度を測定した結果、潤滑箇所で発生する金属接触よって検出されるニッケルがppm、錫がppm、油の添加剤成分であるリンがppm、亜鉛がppm、カルシウムがppm、外部から混入したと思われるナトリウムがppm検出されました。金属濃度酸溶解法により金属濃度を測定した結果、潤滑箇所で発生する金属接触によって検出される鉄が、亜鉛が、外部から混入したと思われるカルシウムが、ナトリウムが検出されました。
報告№109-09136 報告№110-00475 | 分析№109-001160 分析№110-002139 | 110-002139 | Iカップリング発光分光分析供試のギヤ油を分析した結果、SOAP／D－SOAPで鉄、銅、ニッケル、錫、リン、カルシウム、アルミニウム、ナトリウムが検出されました。これらの検出された金属元素から発生箇所を推定すると鉄、銅、ニッケル、錫・ギヤ・軸受等リン・オイル添加剤カルシウム、アルミニウム、ナトリウム・外部混入異物であると思われます。このうち、機械部品が摩耗したと思われる元素はのグループです。フェログラフィー異常摩耗の早期発見パラメータとして摩耗粒子を定量化して評価するフェログラフィーのIs値は、の乗と良好の範囲にあり、摩耗粒子の形態観察で潤滑状態が正常な場合に発生する摩耗粒子が比較的多く観察されました。潤滑部では、正常なマイルド摩耗が発生していることが分かりました。計数汚染度は当社推奨の管理限界値にあるもののやや高い値でした。フィルタ表面の異物観察で鉄錆、砂等が観察されたことから、汚染度が高い要因は、摩耗と外部混入異物の影響と思われます。粘度、全酸価、IRの各データは良好でした。本減速機および潤滑油は継続使用可能な状態にあります。なお、鉄がppm検出されており、この鉄濃度と油量Lから摩耗量を計算した結果、ギヤ歯面の摩耗は.cmとなりました。設備名称から当該試料は遊星歯車機構であると推測されました。遊星歯車は、遊星歯車機構の構造例に示す通り、太陽歯車、内歯車、そして遊星歯車から構成されています。遊星歯車の数は、～個程度が一般的です。仮に個とした場合、遊星歯車と内歯車、遊星歯車と太陽歯車の接触点は合計で箇所となります。遊星歯車機構の構造例今回の情報から油量はLであることが分かりましたが、歯形、モジュール、歯幅、遊星歯車の数が不明でしたので、歯型をハスバ歯車、モジュールを、歯幅をmm、遊星歯車の数をと仮定し、この部分のバックラッシを求めました。その結果、接触点箇所で平均的に摩耗が発生していたと仮定した場合、バックラッシの増加量は分解点検から約時間で.μmと推定することができます。また、最も厳しい状態である摩耗が接触点点に集中していたと仮定した場合は、摩耗による歯面の減肉をμmと推定することができます。今回のように、ギヤの各部を仮定して摩耗による減肉を算出した結果では継続使用可能な状態であることが確認できますが、実機の実際の数値による確認が必要ですので、以下の対策を推奨します。定期的な分析摩耗の進行を監視するため、定期的に分析を実施し、摩耗の進行状況を確認することを推奨します。バックラッシによる評価ギヤ歯面の的確な摩耗状態の判断を行うため、増速機内部の各歯車の構造が確認できる図面、各ギヤの形式、歯形、モジュール、歯数、歯幅、遊星歯車の数等の情報をご提供下さい。最適な採油方法本試料油は、機器停止中に給油口から手動ポンプを使用して油槽中層部から採油されています。機器が停止している状態では、油槽内で撹拌がなくなり固形物が沈降するため、油中汚染度は低くなると推定されます。今後の採油は、極力運転中もしくは停止直後の油槽中層部から実施されることを推奨します。
報告№109-09136 報告№111-00028 | 分析№109-001160 分析№111-000060 | 111-000060 | Iカップリング発光分光分析供試のギヤ油を分析した結果、検出された金属元素は、SOAPの結果表に示すように、鉄、リン、亜鉛、アルミニウム、ケイ素、ナトリウムが検出されました。これらの検出された金属元素から発生箇所を推定すると鉄・軸受等リン・オイル添加剤亜鉛、アルミニウム、ケイ素、ナトリウム・外部混入異物であると思われます。このうち、機械部品が摩耗したと思われる元素はのグループです。フェログラフィー異常摩耗の早期発見パラメータとして摩耗粒子を定量化して評価するフェログラフィーのIs値は、前回のの乗から乗に低下しており、摩耗が安定していることを示していました。ただし、摩耗粒子の形態で比較的多く観察された粒子は、潤滑状態が正常な場合に発生する摩耗粒子、局部的に高圧・高温となる場合に発生するフリクションポリマ、外部から混入したと思われる鉄錆、砂等でした。このような摩耗粒子が観察された場合には、潤滑部では正常なマイルド摩耗が発生し、そして局部的ではあるものの高圧・高温の箇所が発生していることも分かります。また、フリクションポリマは、潤滑油が軌道面に押し込められ高圧状態になると同時に、圧縮熱により高温状態になった結果、基油自身が重合反応を起こし生成することが知られています。そのため、高圧高温状態の解消がなされなければ、潤滑油の劣化が進行し、粘度上昇に因る潤滑異常に進展する場合があります。計数汚染度は当社推奨の管理限界値に到達していました。フィルタ表面の異物観察で鉄錆、砂等が観察されたことから、汚染度が高い要因は、摩耗と外部混入異物の影響と思われます。前回同様に粘度、水分、全酸価、IRの各データは良好でした。軸受および潤滑油は継続使用可能な状態にあると判断します。ただし、フリクションポリマの発生が比較的多く確認されているため、今後も定期的に分析を実施し、摩耗および油劣化の進行状況を確認することを推奨します。なお、本試料油は、機器停止中にドレンプラグから採油されています。機器が停止している状態では、別紙油中粒子の沈降の影響に示すように油槽内で撹拌がなくなり固形物が沈降するため、油中汚染度は高くなると推定されます。今後の採油は、極力運転中もしくは停止直後の油槽中層部から実施されることを推奨します。
報告№107-6009 報告№107-6533 | 分析№107-00301 分析№107-00993 | 107-00993 | 前回の分析で油劣化の進行が確認され、潤滑油が赤く変色していたため、補給を実施し、深層吸着式で濾過を実施中である。精点Bにより潤滑状態を確認する。精点Bを実施した結果、前回のNAS級からNAS級にランク減少し、汚染度は改善されていました。但し、SOAPの結果、前回と同様に鉄がppm検出されました。濾過を実施しているにもかかわらず鉄が検出されたのは、発生している粒子サイズが濾過により除去され難いサブミクロンオーダーであるか、溶解しているためと思われます。サブミクロンオーダーの摩耗粒子を濾過する場合、濾過圧力が高いと摩耗粒子がフィルタから押し出されてしまう可能性もありますので、濾過圧力をkgf/cm以下に低く設定して濾過を行う必要があります。尚、前回の全酸価が.mgKOH/gと新油値.mgKOH/gに比較して高い値を示しており、油の劣化による腐食摩耗が進行している可能性も考えられました。劣化の進行状況を確認するため、全酸価、IR、RBOTを追加実施するとともに、深層吸着式濾過機のエレメントに捕捉された捕捉物の分析を実施し、腐食摩耗発生の有無を確認することを推奨します。
報告№102-6165 報告№102-6165 | 分析№102-03063 分析№102-03063 | 102-03063 | 精点Aを実施した結果、を示す粘度、水分、全酸価、IR、RBOTの各データは管理基準値内にあり、この油は継続使用可能と判断します。但し、本試料油は、油濾過機が設置されている油槽であるため、油中の粒子が除去されていますので、診断は油濾過機による減少率を考慮して潤滑状態を解析する必要があります。今回の解析は、十分に濾過時間が経過し、油中粒子が飽和状態になっていると仮定しています。油濾過機による油中の摩耗粒子の減少率は油濾過機の入口と出口の汚染度を評価し、その結果から求めますが、今回は油濾過機の出口から採取した試料がありませんので、減少率を濾過能力が良好とされる一般的な濾過率.として解析を行います。尚、濾過率を考慮した減少率は油濾過機の吐出量と総油量との比から換算します。本機の油濾過機の吐出量は毎時L、設備油量はLですので減少率は.となります。油濾過機により時間で.％の粒子が減少するとした場合、油がパスして増加する粒子数は、今回計数汚染度の～μmレンジですと個/mlの.％の個/mlとなります。更に、この発生粒子数から平衡濃度を計算します。平衡濃度は下式により求めます。平衡濃度＝発生粒子数／減少率・式油濾過機が設置されていない場合の減少率を.とすると平衡濃度は個/mlとなります。このことから分かるように、本試料油中の汚染度は、油濾過機が設置されていることでNAS級と清浄になっていますが、油濾過機がないと仮定した場合、計算により求めたように～μmレンジの汚染度はNAS級の汚染状態になる可能性を示唆するものととらえる事が出来ます。他のレンジを同様に計算すると以下のようになり、NAS級以上となります。～～～～以上等級級以上以上のことから、濾過機の影響で汚染状態はNAS級になってはいるものの、摩耗が発生している状態であると思われます。摩耗粒子の形態がメタルコンタクトがあった場合に発生する形態のシビア摩耗粒子であり、今後さらに摩耗が進行する可能性がありますので、ヶ月以内に再度分析を実施し、摩耗の進行状況を確認されることを推奨します。尚、傾向を見るため、油槽から採油すると同時に油濾過機の濾過前と濾過後の位置から採油を実施し、分析結果から減少率を導き、その減少率を上記方法により油濾過機がない場合の粒子数を求め、その粒子数の変化により金属接触が進行しているか落ち着いてきているのかを確認されることを推奨します。
報告№109-09136 報告№112-00031 | 分析№109-001160 分析№112-000083 | 112-000083 | 臨時・濾過後の試料油を分析した結果、全てのデータが良好でした。Iカップリング発光分光分析供試の潤滑油を分析した結果、検出された金属元素は、SOAPの結果表に示すように、バリウム、ナトリウムでした。検出された金属元素から発生箇所を推定するとバリウム・オイル添加剤ナトリウム・外部混入異物であると思われます。濾過前に比較して計数汚染度はNAS級からNAS級にランク減少し、非常に良好の領域にありました。
報告№109-09136 報告№113-00462 | 分析№109-001160 分析№113-001886 | 113-001886 | 潤滑油は継続使用可能な状態にあると判断します。前回同様に粘度、全酸価、IR、RBOTの各データは良好でした。尚、RBOTは、前回に比較して大きな値であり減少傾向は確認されませんでした。このことから、酸化防止剤の消耗は確認されず、この油は継続使用可能な状態にあると判断できました。前回同様に水分は良好でした。
報告№109-09136 報告№112-00589 | 分析№109-001160 分析№112-002442 | 112-002442 | 分析の結果、潤滑油の劣化は確認されていないことから、継続使用可能な状態にあると判断します。但し、油中の汚染度がやや高く、汚染物がギヤ歯面や軌道面に噛み込み摩耗が進行することが懸念されるため、以下の対策を推奨します。減速機分析の結果、減速機は継続使用可能な状態にあると判断します。但し、切削摩耗や凝着摩耗、そして疲労摩耗が発生しており、今後も摩耗の進行を傾向監視するため、以下の対策を推奨します。定期的な分析定期的に分析を実施することにより、データの変化から異常の兆候を早期に発見することが可能となります。また、今回は対象設備の初回分析であるため、あと最低でも回分析を実施し、分析データの変化から今後の分析周期を検討することを推奨します。今後、切削摩耗、凝着摩耗の進行が懸念されるため、出来るだけ早めに回目の分析を実施することを推奨します。更油粘度は、一端上昇し始めると劇的に上昇することがあります。また、粘度上昇により粘性抵抗が増大して油温も上昇し、油が劣化しやすくなるため、劣化した場合、油中の酸成分により金属表面が腐食することがあるため、更油を推奨します。はフェログラフィーおよびSOAP-Tの結果から総合的に判断した結果、継続使用は可能ですが、機器の機能を保持するためにも傾向管理が有用と考えます。フェログラフィー【定量分析：Is値】Is値は異常摩耗の早期発見パラメータのつで、摩耗粒子を定量化するために用います。今回のIs値はの乗とやや高い値でした。フェログラフィー【定性分析：摩耗粒子および摩耗形態観察】分析結果から比較的多く観察された摩耗粒子は、以下の通りでした。切削粒子・異物や金属表面の微小突起による切削摩耗により発生。シビア粒子・潤滑状態がやや厳しい凝着摩耗により発生。金属潤滑部が局部的に油膜切れを起していると考えられます。疲労摩耗粒子・繰返し応力を受けて発生。観察された摩耗粒子の中でも切削粒子、シビア粒子は、注意が必要です。減速機で切削摩耗が発生した場合、減速機内部で使用されている転がり軸受が切削摩耗により生じた軌道面の損傷が起点となって、寿命が分の程度に低下することがあることから、切削摩耗には十分注意する必要があります。切削摩耗の発生原因となる混入異物が残留している場合、この異物により切削摩耗が継続して発生する可能性があります。シビア粒子は、凝着摩耗に分類されます。これらの摩耗粒子は、軌道面で凝着、破断を繰り返し、この過程で生じる移着粒子が成長して摩耗粒子となります。そのため、軌道面では局部的に油膜切れが発生していることを示しています。この状態が継続した場合、摩耗粒子のサイズは徐々に大型化していき、軸受の損傷に至る場合がありますので、傾向監視が必要です。Iカップリング発光分光分析【SOAP-T】検出された金属元素から発生箇所を推定すると、以下の通りでした。鉄、鉛、銅、ニッケル・軸受等リン、モリブデン・添加剤亜鉛、カルシウム、アルミニウム、ナトリウム・外部混入異物SOAP-Tの結果、亜鉛が比較的高い値でした。ご提供頂いた新油ダフニースーパーギヤには、添加剤として含まれていないことから、異種油の混入、または油名の誤り、その他の亜鉛を使用した箇所の溶出・摩耗が考えられます。亜鉛メッキ等であった場合、耐食性が低下して腐食に進展することが懸念されます。バックラッシご提供いただいた減速機に関する情報からハスバ歯車の組み合わせの段減速機構であり、この歯車の構成から接触点箇所のバックラッシを求めました。尚、油量が不明でしたので、Lと仮定しました。ギヤのバックラッシの増加量を求めた結果、接触点箇所でバックラッシの増加量は、.μmと推定されます。バックラッシ増加分の上限値は、メーカにより差異はあるものの、当社の推奨するバックラッシは、一般に推奨されるμmを管理目安にしています。この値に比較して十分に小さい値です。計数汚染度は当社推奨の管理限界値以下であるものの、やや高い値でした。計数汚染度計数汚染度は、NAS級と当社推奨の管理限界値NAS級以下であるものの、やや高い値でした。重量汚染度は、mg/mlでした。光学顕微鏡写真重量汚染度で濾過したフィルタ表面上の夾雑物を光学顕微鏡で観察した結果、金属片、鉄錆、砂等が観察されました。粘度は当社推奨の管理限界値を超えていました。粘度粘度は、mm/sと新油値mm/sに比較して、粘度変化率は+.％で、当社推奨の管理限界値である±％を超えていました。適正な粘度範囲で使用していない場合、粘性抵抗が増大することにより、油温が上昇して、油劣化の進行に繋がることが懸念されます。水分は、.と当社推奨の管理限界値の以下であり、良好と判断します。酸価は、.mgKOH/gと新油値.mgKOH/g以上であるものの、IRの結果で油劣化の兆候を示すカルボン酸の吸収が確認されていないことから、良好と判断します。IRIRチャートの結果、新油と使用油のスペクトルパターンはほぼ一致し、また、油劣化の兆候を示すカルボン酸の吸収が確認されていないことから、良好と判断します。
報告№109-09249 報告№111-00550 | 分析№109-001747 分析№111-002507 | 111-002507 | 軸受は継続使用可能な状態であると判断します。潤滑油は全酸価が非常に高いことから、異種油の混入がない場合は、潤滑油が劣化していると思われますので、以下の対策を推奨します。異種油の混入の確認RBOT値が新油値の%と比較的大きく残存しているにもかかわらず、全酸価が非常に高く、またIRではカルボン酸の吸収が認められ、劣化のパラメータとなっているRBOT値の低下率と全酸価の変化率、そしてIRでのカルボン酸の検出に若干の矛盾が認められます。本試料油は、油名がFBKタービンとなっていることから、その油名から添加タービン油であることがわかりますが、一般に全酸価が今回のように非常に高くなり、またカルボン酸が検出されながらもRBOT値の残存率が比較的大きい場合は、油名が間違っているか、或いは異種油が混入したなどのケースが考えられます。そのため、使用油の油名確認と異種油混入の可能性を確認されることを推奨します。フェログラフィー異常摩耗の早期発見パラメータとして摩耗粒子を定量化して評価するフェログラフィーのIs値は、潤滑状態が正常なのマイナス乗でした。Iカップリング発光分光分析供試の潤滑油を分析した結果、検出された金属元素は、油中金属元素の結果表に示すように、錫、亜鉛、カルシウム、ケイ素、ナトリウムでした。検出されたこれらの金属元素から発生箇所を推定すると錫、亜鉛・軸受等カルシウム、ケイ素、ナトリウム・外部混入異物であると思われます。このうち、機械部品が摩耗したと思われる元素はのグループです。水分、汚染粒子数、汚染度物重量の各データは良好でした。全酸価、有機物・有機化合物全酸価の結果、.mgKOH/gと新油値の.mgKOH/gに比較して高い値でした。有機物・有機化合物の結果、IRチャートに示すように劣化の兆候として現れるカルボン酸の吸収が確認されました。全酸価が非常に高いにもかかわらず、酸化安定度がminと酸化防止剤の残存量が新油値の％と十分にあり、基油の劣化は考えにくいことから、有機物・有機化合物で確認されたカルボン酸の吸収は異種油の混入による可能性が考えられます。分析結果特性低下特性低下に係るパラメータの分析結果は、全酸価で.mgKOH/gと新油値の.mgKOH/gに比較して高い値でした。有機物・有機化合物の結果、IRチャートに示すように劣化の兆候として現れるカルボン酸の発生が確認されました。粘度粘度はmm/sと新油値mm/sに対する粘度変化率は-％で、当社推奨の管理限界値である±％以内にあり、良好と判断します。全酸価添加油の全酸価は、油メーカによって初期値が違うため統一した管理基準を設定するのが困難であることから、当社では管理限界値を設定しておらず、新油分析値との比較及び他の分析項目の結果より全酸価の状態判断を行います。その結果、全酸価は.mgKOH/gと新油値.mgKOH/gに比較して高い値でした。IRチャートに示すように劣化の兆候として現れるカルボン酸の発生が確認されました。酸化安定度酸化安定度はminであり、当社推奨の管理限界値のmin以上であることから良好と判断します。有機物・有機化合物有機物・有機化合物は、IRチャートによる新油分析値との比較の結果、cm-付近に劣化の兆候を示すカルボン酸の吸収が確認されました。色相はL.であり、新油値のL.に比較して変化はないことから、良好と判断します。汚染に係るパラメータの分析結果は良好と判断します。水分はppmであり、当社推奨の管理限界値の以下であることから良好と判断します。汚染粒子数はNAS級であり、当社推奨の管理限界値のNAS級以内であることから良好と判断します。汚染度物重量は.mg/mlであり、当社推奨の管理限界値のmg/ml以内であることから良好と判断します。摩耗運転中における潤滑状態は正常であったものと判断します。異常摩耗の早期発見パラメータであるフェログラフィーのIs値がのマイナス乗と良好の範囲にあったことから、潤滑箇所の潤滑状態は正常と判断します。金属濃度SOAP法により金属濃度を測定した結果、潤滑箇所で発生する金属接触によって検出される錫がppm、亜鉛がppm、外部から混入したと思われるケイ素がppm検出されました。金属濃度酸溶解法により金属濃度を測定した結果、外部から混入したと思われるカルシウムが、ナトリウムがと僅かに検出されましたが良好と判断します。
報告№105-6050 報告№105-6075 | 分析№105-01529 分析№105-02852 | 105-02852 | 初期試験を実施した結果、潤滑状態は安定し、潤滑油も継続使用が可能と判断します。これらのことは、前回に比較して、計数汚染度はランク減少したことSOAP／D-SOAPの鉄及び錫濃度に変化がないこと異常摩耗の早期発見パラメータであるフェログラフィーのIs値が.と良好の範囲にあること以上のことから判断しました。
報告№109-09250 報告№109-09250 | 分析№109-001812 分析№109-001812 | 109-001812 | 潤滑油および本軸受は継続使用可能な状態にあると判断します。但し、鉛や銅などの金属分などの影響で酸化劣化が進行する場合がありますので、定期的に分析を実施し、油の劣化状況を確認することを推奨します。特性低下特性低下に係るパラメータの分析結果は良好と判断します。粘度粘度はmm/sと新油値mm/sに対する粘度変化率は+.％で、当社推奨の管理限界値である±％以内にあり、良好と判断します。全酸価添加タービン油については、当社では管理限界値を設定しておらず、新油分析値との比較及び他の分析項目の結果より全酸価の状態判断を行います。その結果、全酸価は.mgKOH/gと新油値以内にあり、良好と判断します。酸化安定度酸化安定度minであり、当社推奨の管理限界値のmin以上であることから、良好と判断します。有機物・有機化合物有機物・有機化合物は、IRチャートによる新油分析値との比較の結果、cm-付近に劣化の兆候を示すカルボン酸の吸収が確認されていないことから、良好と判断します。色相はLであり、新油値のLに比較して変化がないことから、良好と判断します。汚染に係るパラメータの分析結果は良好と判断します。水分は.ppmであり、当社推奨の管理限界値の以下であることから、良好と判断します。汚染粒子数はNAS級であり、当社推奨の管理限界値のNAS級以内であることから、良好と判断します。汚染度物重量はmg/mlであり、当社推奨の管理限界値のmg/ml以内であり、良好と判断します。摩耗フェログラフィーによる摩耗粒子の観察の結果、局部的に高圧・高温となる場合に発生するフリクションポリマ、外部から混入したと思われる砂等が観察されました。異常摩耗の早期発見パラメータであるフェログラフィーのIs値がの乗とやや高く、摩耗粒子の形態観察の結果、局部的に高圧・高温となる場合に発生するフリクションポリマ、外部から混入したと思われる砂等が観察されました。金属濃度SOAP法により金属濃度を測定した結果、鉛がppm、銅がppm、外部から混入したと思われるケイ素がppm検出されました。金属濃度酸溶解法により金属濃度を測定した結果、潤滑箇所で発生する金属接触によって検出される鉄が、鉛がppm、銅が、外部から混入したと思われる亜鉛、カルシウム、ナトリウムが検出されました。
報告№109-09136 報告№114-00182 | 分析№109-001160 分析№114-000556 | 114-000556 | ディーゼルエンジンの健全度ディーゼルエンジンの摩耗状態は、やや厳しい状態にあるものの、シリンダとピストン間の気密性は保たれており、軸受メタルの摩耗は軽微であることから、継続使用には大きな支障はないものと判断します。現状の分解点検周期の妥当性本設備は、分解点検から約年ヶ月経過しているものの、シリンダとピストン間の気密性も保たれており、軸受メタルの摩耗も軽微であることから、運転条件に大きな変化がなければ、点検周期を年延伸しても問題ないと思われます。定期的な分析および分析周期の検討定期的な潤滑油分析によるトライボ診断を実施することにより、分析データの変化から異常の兆候を早期に発見することが可能となります。また、今回は対象設備の初回分析であるため、最低でもあと回分析を実施し、分析データの変化から今後の対応を検討することを推奨します。分析結果異常摩耗の早期発見のパラメータであるIs値は、レベルとやや高い値です。また、潤滑部の摩耗が認められたため、定期的に潤滑油分析を実施し、摩耗推移を監視することが有用と考えます。フェログラフィーで観察された代表的な粒子は、以下の通りです。正常な摩耗粒子・潤滑状態が正常なマイルド摩耗により発生。切削粒子・異物や金属表面の微小突起による切削摩耗により発生。シビア粒子・潤滑状態がやや厳しい凝着摩耗により発生。極微小領域で油膜切れが発生したことを示します。黒錆・潤滑状態がやや厳しい凝着摩耗により発生。局部的な厳しい金属接触と高い摩擦熱が発生していたことを示します。切削粒子、シビア粒子、黒錆は、摩擦面が将来的に異常摩耗へ進展する可能性を示唆しているため、傾向監視が有用と思われます。詳細は、別紙傾向監視が必要な摩耗粒子をご覧ください。メタルの摩耗SOAP-Tでメタルの主成分である錫がppm、鉛がppm検出されたことから、メタルが局所的に摩耗していると推定されます。ディーゼルエンジンのメタルは、別紙ディーゼルエンジンのメタルの摩耗に示すように、一般的にホワイトメタル層、ニッケル層、銅と鉛の合金であるケルメット層の順に積層構造になっています。今回、銅およびニッケルが検出されていないことから、ホワイトメタル層の摩耗が発生していると思われます。現在のところ低濃度であることから継続使用に支障がない範囲であると判断しますが、今後、異常摩耗に進展することを防止するため、傾向分析による摩耗推移の監視が有用です。重量汚染度はmg/mlです。フィルタ残渣では金属片、黒錆、砂等が観察されていることから、すすや摩耗粒子、そして外部混入異物と思われます。粘度、水分、塩基価の各データは良好です。
報告№109-09136 報告№110-00640 | 分析№109-001160 分析№110-002913 | 110-002913 | 油の物理的正常、、は良好でした。分析結果は良好と判断します。粘度粘度はmm/sと新油値mm/sに比較して、粘度変化率は-％で、当社推奨の管理限界値である±％以内にあり、良好と判断します。水分はppmと当社推奨の管理限界値の以下であり、良好と判断します。全酸価全酸価は.mgKOH/gと新油値.mgKOH/g以下であり、良好と判断します。IRIRの結果、油劣化の兆候を示すカルボン酸の吸収が確認されていないことから、良好と判断します。RBOTRBOTはminと当社推奨の管理限界値のmin以上であり、良好と判断します。は良好と判断します。計数汚染度計数汚染度はNAS級と当社推奨の管理限界値のNAS級以内であり、良好と判断します。重量汚染度はmg/mlと当社推奨の管理限界値のmg/ml以内であり、良好と判断します。機器の潤滑状態機器の潤滑状態は正常と判断します。SOAPSOAPの結果、ニッケルがppm、油の添加剤成分であるバリウムがppm、外部から混入したと思われるケイ素がppm検出されました。軸受の摩耗を示す錫が検出されていないことから、良好と判断します。D－SOAPD－SOAPの結果、軸受の摩耗を示す錫が、油の添加剤成分であるバリウムが、外部から混入したと思われるカルシウム、ナトリウムが共に検出されました。フェログラフィー異常摩耗の早期発見パラメータであるフェログラフィーのIs値がの乗と良好の範囲にあり、潤滑状態は正常と判断します。潤滑油および軸受は継続使用可能な状態にあると判断します。
報告№104-0077 | 分析№104-00667 | 104-00667 | 粘度がmm/sと新油のmm/sに比較して、粘度変化率は％で、やや不良領域にありました。粘度が高い要因は、異種油の混入、或いは、油名が間違っている可能性があります。異種油の混入の有無、油名の再確認をお願い致します。
報告№106-0227 報告№106-6074 | 分析№106-01279 分析№106-01687 | 106-01687 | 今回の採油は運転計画の影響で主機停止中にマンホールから採油を実施しているため、油循環中の採油に比較して油中粒子が沈降して低濃度になっている部分を採油していると考えられます。したがって、油が循環している状態で採油を実施した場合に比較し、分析データは低くなる傾向にあり、データ解析にはこの点に注意が必要で、以上の前提として今回の分析結果を検討しました。その結果、採油の状況から大型の摩耗粒子は沈降していると想像されたものの、摩耗粒子の形態観察から厳しい金属接触により発生する摩耗粒子サイズである～μmサイズのやや大型の粒子が確認されました。これらの粒子は形態から判断して油膜切れにより発生したシビア粒子や異物の噛み込みにより発生した切削粒子と考えられることから、軸受摺動面では、油膜切れにより発生する凝着摩耗や硬い異物の噛み込みにより発生する切削摩耗が混在しているものと思われます。以上のことから、今後さらに摩耗が進行する場合があることが懸念されますので、ヶ月後に精点Bを実施し、摩耗の進行状況を確認されることを推奨します。
報告№108-0227 報告№110-00749 | 分析№108-01664 分析№110-003563 | 110-003563 | Iカップリング発光分光分析供試グリースをSOAP／D－SOAPで分析した結果、検出された金属元素は、鉄、鉛、銅、クロム、アンチモン、錫、リン、亜鉛、カルシウム、バリウム、アルミニウム、ケイ素、ナトリウムでした。これらの検出された金属元素から発生箇所を推定すると鉄、鉛、銅、クロム、アンチモン、錫・軸受等リン、亜鉛・グリース添加剤カルシウム、アルミニウム、ケイ素、ナトリウム・増ちょう剤バリウム・外部混入異物であると思われます。このうち、機械部品が摩耗したと思われる元素はのグループです。フェログラフィー摩耗粒子の形態で比較的多く観察された粒子は、潤滑状態が正常な場合に発生する摩耗粒子、金属接触が厳しい場合に発生するシビア粒子、外部から混入したと思われる鉄錆等でした。このような摩耗粒子が観察された場合には、潤滑部では正常なマイルド摩耗とやや厳しい摩耗による凝着摩耗が発生していることが分かります。グリースの物理的性状IRの結果、新グリースのIRスペクトルと一致しない箇所が確認されました。異種グリースの混入またはグリース名の誤りなどが考えられます。グリースおよび軸受は継続使用可能な状態にあると判断します。ただし、油膜切れにより発生した凝着摩耗が確認されており、今後さらに摩耗が進行することが懸念されるため、定期的に分析を実施し、摩耗の進行状況を確認することを推奨します。なお、IRの結果、IRスペクトルが新グリースと一致しない箇所が確認されたため、異種グリースの混入または、グリース名の誤り等が発生している可能性があります。混合使用の有無とグリース名を再度確認することを推奨します。
報告№107-0366 報告№110-00060 | 分析№107-01900 分析№110-000209 | 110-000209 | 濾過前の試料油を分析した結果、粘度がmm/sと新油のmm/sに比較して、粘度変化率は+％で、処置領域にありました。現在、ISOVGからISOVGに移行しているため異常ではなく、本試料油は継続使用可能と判断します。
報告№108-5071 報告№110-00397 | 分析№108-02721 分析№110-001790 | 110-001790 | 潤滑油は継続続使用可能な状態にあるものの、今後は障害予防を目的に以下の対策を推奨します。追加分析消泡性能が低下した場合、ギヤ歯面での油膜形成に影響が出て摩耗の発生が進展することがあります。今後は消泡性能低下の影響により摩耗が進展する可能性がありますので、フェログラフィーおよびSOAPを追加することを推奨します。分析周期の短縮今後、全酸価の上昇が予測されますので、同様に分析周期を短縮して傾向監視を強化することを併せて推奨します。分析結果全酸価が上昇していました。泡立ち試験の結果、消泡性能が低下していることが確認されました。粘度粘度は.mm/sと新油値mm/sに比較して、粘度変化率は-％で、当社推奨の管理限界値である±％以内にあり、良好と判断します。泡立ち試験泡立ち試験は-と新油に比較して高い値でした。水分は.ppmと当社推奨の管理限界値の以下であり、良好と判断します。全酸価全酸価はmgKOH/gと新油値.mgKOH/gに比較して高いものの、IRの結果で油劣化の兆候を示すカルボン酸の吸収が確認されていないことから、良好と判断します。
報告№105-0398 報告№105-0398 | 分析№105-02628 分析№105-02628 | 105-02628 | 結論前回から今回までの間に、僅かにメタルの摩耗が進行していたことが確認されました。尚、メタルの主成分である錫の累積濃度を別紙表により計算した結果、ppmとなり、この錫濃度からメタルの表面の状態を解析した結果、既に鏡面状態になっている部分が発生していると考えられました。粘度は良好と判断します。粘度はmm/sと非常に良好の範囲にありました。水分は良好と判断します。水分はと非常に良好の範囲にありました。全酸価は良好と判断します。全酸価は.mgKOH/gと非常に良好の範囲にありました。RBOTは良好と判断します。RBOTはminと非常に良好の範囲にありました。計数汚染度は、良好の範囲にあり、前年度濾過後に比較してランク上昇していました。計数汚染度は、NAS級と、前年度濾過後のNAS級に比較して、約年ヶ月でランク上昇しました。重量汚染度は.mg/mlと非常に良好の範囲にありました。重量汚染度は.mg/mlと非常に良好の範囲にありました。機器の潤滑状態前回から今回までの間に、僅かにメタルの摩耗が進行していたことが確認されました。尚、メタルの主成分である錫の累積濃度を別紙表により計算した結果、ppmとなり、この錫濃度からメタルの表面の状態を解析した結果、既に鏡面状態になっている部分が発生していると考えられました。メタルの摩耗状況油中の金属粒子濃度を分析するSOAP及びD-SOAPの結果、軸受メタルの摩耗により発生したと考えられる錫がSOAPでppm、D－SOAPで検出されていました。前回濾過後に比較して、SOAPの錫濃度が僅かに増加傾向を示し、又、別紙表に示すように累積濃度でも僅かに増加傾向が確認されたことから、摩耗が進行していたと判断します。更に、別紙表に示すとおり累積では錫濃度がppmになっており、この濃度からメタルの摩耗状況を確認すると鏡面状態になっている部分が発生していると考えられます。このことは、以下のことから判断しました。別紙表に示すとおりSOAPの錫が累積でppmになっていたと考えられることが出来ます。この補正後の錫濃度と油量リットルから摩耗量を下式により計算しました。 ・式 摩耗量はcmとなりました。この摩耗量は下図のような体積をもつ金属片が摩耗したことと考えることができます。この体積cmを軸受メタルの摩耗面積で割りますと平均的な摩耗深さとなります。この摩耗面積は当社の経験によれば、スラストメタル面積の約分の程度となることが確認されており、軸受の支持面積cmとパッド枚数枚から摩耗面積を計算するとcmとなります。摩耗体積cmと摩耗面積cmから平均的な摩耗深さを求めると.μmとなります。スラストメタルの表面粗さをRmaxμmとすると既にスラストメタル表面には、既に鏡面状態になっている箇所があると考えられます。ケイ素の検出油中の金属粒子濃度を分析するSOAPの結果、前回と同様にケイ素がppm検出されました。このケイ素は、油の添加剤の消泡剤主成分ですが、通常、消泡剤のケイ素は～程度ですので、今回検出されたケイ素は消泡剤の可能性も考えられます。ケイ素は砂の主成分ですが、フェログラフィーでは砂が観察されていないことから、外部から混入した砂によるものではないと思われます。シリコングリースをシール部に塗布している場合、このシリコングリースが潤滑油に混入している可能性があります。以上のことから、ケイ素が検出されたのは、砂が見られていないことから、添加剤としての消泡剤か、或いは、シリコングリース等である可能性があります。シリコングリースを使用している箇所があるかについてご確認下さい。
報告№106-4551 報告№106-4551 | 分析№106-01306 分析№106-01306 | 106-01306 | 今回の採油は、機器停止時間後にドレンバルブから実施しているため、油循環中の採油に比較して油中粒子が沈降して高濃度になっている部分を採油していることが考えられます。したがって、油が循環している状態で採油を実施した場合に比較して、分析データが高くなり、異常な状態と判断してしまう可能性があります。しかし、今回の採油は、採油条件が比較的悪い側になると想定されるにもかかわらず、分析データは良好となっています。採油がこのように悪い側になると予想される状況であるにもかかわらず、分析の結果は、潤滑状態が正常な状態であり、また潤滑油も継続使用可能な状態にあることが確認出来ました。これらのことは、SOAP／D-SOAPでギヤ歯面の摩耗により発生する鉄が検出されたものの、異常摩耗の早期発見パラメータであるIs値がの乗と良好の範囲にあり、摩耗粒子形態観察の結果、微小でマイルドな摩耗粒子が観察されたこと以上のことから判断しました。トライボ診断では、バックラッシの増加量を分析結果から計算できますので、ギヤの形式、歯形、モジュール、歯数、歯幅をお知らせ下さい。計算結果をご報告いたします。この油は継続使用可能と判断します。粘度は良好と判断します。粘度はmm/sと管理限界値以内にあり、良好と判断します。水分は良好と判断します。水分はppmと管理限界値の以下にあり、良好と判断します。全酸価は良好と判断します。全酸価は.mgKOH/gと新油データの.mgKOH/gに比較して高い値を示しているものの、IRの結果で油劣化の兆候を示すカルボン酸が確認されていないことから、良好と判断します。IRは良好と判断します。IRの結果、油劣化の兆候を示すカルボン酸の吸収が確認されていないことから、継続使用可能な状態にあると考えられます。計数汚染度は良好と判断します。計数汚染度は良好と判断します。計数汚染度はNAS級と当社推奨の管理限界値のNAS級以内にあり、良好と判断します。重量汚染度は.mg/mlでした。重量汚染度は.mg/mlでした。機器の潤滑状態フェログラフィーの結果、異常摩耗の早期発見パラメータであるIs値がの乗と良好の範囲にあり、ギヤ歯面、転がり軸受ではマイルドな状態で摩耗が進行していることから、継続使用可能な状態にあると判断します。SOAPの結果、鉄が検出されました。SOAPの結果、摩耗により発生する鉄、油の添加剤成分であるリン、アルミニウムが検出されました。D－SOAPの結果、鉄が検出されました。D－SOAPの結果、摩耗により発生する鉄、外部から混入したカルシウム、ナトリウムが検出されました。フェログラフィーの結果、ギヤ歯面、転がり軸受は継続使用可能な状態にあると判断します。フェログラフィーの結果、異常摩耗の早期発見パラメータであるIs値がの乗と良好の範囲にあり、ギヤ歯面、転がり軸受ではマイルドな状態で摩耗が進行していることから、継続使用可能な状態にあると判断します。
報告№109-09136 報告№111-00075 | 分析№109-001160 分析№111-000433 | 111-000433 | Iカップリング発光分光分析供試のタービン油を分析した結果、検出された金属元素は、SOAPおよびD-SOAPの結果表に示すように、錫、カルシウム、ケイ素、ナトリウムでした。これらの検出された金属元素から発生要因を推定すると【金属元素】【発生要因】錫・軸受等の摩耗カルシウム、ケイ素、ナトリウム・外部混入異物などであると思われます。フェログラフィー異常摩耗を早期に発見するためには摩耗粒子を定量化する必要があります。その定量化パラメータがIs値で、今回その値は、正常な潤滑状態を示すのマイナス乗領域でした。メタルの余寿命評価）評価方法分析結果を基に当該機の軸受メタルの摩耗深さを推定しました。推定にあたっては、錫濃度と油量から油中に含まれる錫の体積を求め、この錫体積を軸受摺動面積で割り、軸受表面が摩耗した深さを推定する方法により行います。）推定のために仮定した項目今回はメタルのサイズが不明であるため、直径mm、軸受幅mmのサイズの軸受が箇所あると仮定します。さらに、濾過機が常設されているため、軸受から発生した摩耗粒子が除去されており、濾過機が設置されていない状態に比較して、錫濃度は低くなっていると考えられます。そのため、今回は濾過機により全体の％が除去され、今回の錫濃度になっていると仮定して、濾過機が設置されていない場合の錫濃度を推定しました。）評価結果これらの仮定から換算した錫濃度はとなり、この錫濃度と油量リットルから、今回採油時点の摩耗深さを推定しました。推定では個の軸受メタルが平均的に摩耗したことを想定しました。計算の結果、摩耗深さはμmとなりました。軸受メタルのオーバーレイがμmと仮定すると、今回求めた摩耗はオーバーレイの％が摩耗していると推定され、この状況では軸受は分解点検が必要な状況にあると判断されます。但し、この計算は濾過機による濾過効率や濾過機の吐出量、ならびに軸受サイズを仮定して求めていますので、正確な推定とはいえませんので、濾過性能に関する諸元について正確な情報をご提供下さい。計数汚染度、重量汚染度は共に良好でした。粘度、水分、全酸価、IR、RBOTの各データは良好でした。を示す各データが良好であることから、潤滑油の機能は正常であったと判断します。一方、軸受の潤滑状態は、今回の分析結果から厳しい状況にあり、油膜が切れやすい状況にあることが推定されるため、さらに精密な診断が必要と思われます。その場合、今回不足していた濾過機の吐出量と軸受サイズの各情報に加えて、濾過機の入口と出口の箇所から採取を実施し、濾過効率の確認も同時に実施することを推奨します。また、各軸受の油槽から直接採油が可能な箇所があれば、それらの採油箇所から採油を実施し、摩耗の発生状況を調査することもご検討下さい。
報告№109-09136 | 分析№109-001160 | 113-000897 | 分析の結果、水分がppmと新油値のppmよりも高い値であることが分かりました。この水分は油面が上下に変動するさいに、いわゆる呼吸現象のようにして油槽内に入った外気の微量水分が蓄積して高くなったと思われます。水分濃度が高いと、亜鉛系の添加剤が加水分解を起こしてスラッジ化したり、摺動面で異常摩耗が発生しやすくなったり、或いは、金属表面の腐食につながるなどの影響が出やすくなります。そのため、部分更油により油中水分濃度を相対的に低下させるか、油量が少ない場合は更油するなどの措置を推奨します。また、汚染度は、計数汚染度がNAS級と当社が推奨する汚染度の管理限界値に到達し、重量汚染度がmg/mlと管理限界値を少し上回っていました。SOAP-Tで油の添加剤成分であるカルシウムが検出され、フィルタ表面の異物観察で金属片、鉄錆等が観察されたことから、汚染度が高い要因は、摩耗とスラッジ、そして外部混入異物の影響と推定されました。対象設備現時点において、対象設備は継続使用可能な状態にあると判断しますが、SOAP-Tの鉄濃度が高濃度であり、且つ、汚染度と水分濃度が高いことから、今後バルブ類の動作障害やフィルタの目詰まりが発生することが懸念されるため、に示す対策を推奨します。更油および油槽内の清掃汚染度と水分濃度が高いことから、これらの影響で今後バルブ類の動作障害やフィルタの目詰まりが発生することが懸念されるため、更油を推奨します。更油をする際には、油槽内を清掃し、更油する新油もNAS級程度の清浄な潤滑油を更油することを併せて推奨します。尚、一部の潤滑油を抜いて新油を補給する部分更油を実施する場合は、精密な濾過機による濾過が合わせて必要です。はフェログラフィーおよびSOAP-Tの結果から総合的に判断した結果、正常な潤滑状態を保持しつつも、局部的に摩擦熱が高いことが確認されました。フェログラフィー【定量分析：Is値】Is値は異常摩耗の早期発見パラメータのつで、摩耗粒子を定量化するために用います。今回のIs値はの乗と高い値でした。フェログラフィー【定性分析：摩耗粒子および摩耗形態観察】分析結果から比較的多く観察された摩耗粒子は、以下の通りでした。正常な摩耗粒子・潤滑状態が正常なマイルド摩耗により発生。黒錆・潤滑状態がやや厳しい凝着摩耗により発生。金属接触が厳しく、且つ、高い摩擦熱が発生していると考えられます。フリクションポリマ・局部的に高圧・高温となる場合に発生。Iカップリング発光分光分析【SOAP-T】検出された金属元素から発生箇所を推定すると、以下の通りでした。鉄、鉛、銅、ニッケル・シリンダ内壁やブッシュ、ポンプ内部リン、亜鉛、カルシウム・添加剤アルミニウム、ナトリウム、モリブデン・外部混入異物計数汚染度は当社推奨の管理限界値に到達し、重量汚染度は当社推奨の管理限界値を超えていました。計数汚染度計数汚染度は、NAS級と当社推奨の管理限界値のNAS級に到達していました。重量汚染度は、mg/mlと当社推奨の管理限界値のmg/mlを超えていました。酸価、IRの各データは良好でした。水分は、ppmと新油値のppmよりも高い値であることから、水分が混入したと思われます。継続使用した場合、金属表面が腐食して発生する腐食摩耗に進展することが懸念されます。
報告№109-09136 報告№112-00392 | 分析№109-001160 分析№112-001614 | 112-001614 | 潤滑油および減速機は継続使用可能な状態にあると判断します。但し、今後も疲労摩耗の進行を傾向監視するため、以下の対策を推奨します。定期的な分析疲労摩耗の進行を監視するため、定期的に分析を実施し、分析データによる摩耗の進行状況を確認することを推奨します。濾過油中の汚染度が高いことから、摩耗粒子や異物等がギヤ歯面および軌道面に噛み込むことによる摩耗の進行が懸念されるため、濾過を推奨します。はフェログラフィーおよびSOAP／D-SOAPの結果から総合的に判断した結果、やや厳しい状態にあると考えられます。フェログラフィー【定量分析：Is値】Is値は異常摩耗の早期発見パラメータのつで、摩耗粒子を定量化するために用います。前回に比較してのIs値はの乗からの乗に上昇し、やや高い値でした。フェログラフィー【定性分析：摩耗粒子および摩耗形態観察】分析結果から比較的多く観察された粒子は、以下の通りでした。正常な摩耗粒子・潤滑状態が正常なマイルド摩耗により発生。疲労摩耗粒子・繰返し応力を受けて発生。Iカップリング発光分光分析【SOAP／D-SOAP】検出された金属元素から発生箇所を推定すると、以下の通りでした。鉄、銅・ギヤ、軸受等リン・添加剤カルシウム、バリウム、ケイ素、ナトリウム・外部混入異物計数汚染度は、前回同様にNAS級以上と当社推奨の管理限界値を超えていました。フィルタ表面の異物観察で、金属片、鉄錆、砂等が観察されたことから、汚染度が高い要因は、摩耗と外部混入異物の影響と思われます。前回同様に粘度、水分、酸価、IRの各データは良好でした。
報告№109-09136 報告№110-00685 | 分析№109-001160 分析№110-003195 | 110-003195 | 金属元素と濃度の分析は、試料油を以上の高温で発光させ、その光を分光器で分光し、分光によって得られた光の強度と金属固有の波長とから元素を特定するIカップリング発光分光分析法）を用います。また摩耗状態は、SOAPにより求めた金属成分と濃度にフェログラフィー法による摩耗粒子分析とを加味して総合的に評価しますが、摩擦面の摩耗機構と摩耗状態の判断は摩耗粒子の形態と、異常摩耗の早期発見パラメータであるIs値により判断します。Iカップリング発光分光分析供試のギヤ油を分析した結果、検出された金属元素は、油中金属濃度の結果表に示すように、鉄、ニッケル、錫、リン、亜鉛、カルシウム、アルミニウム、ケイ素、ナトリウム、マグネシウム、モリブデンが検出されました。これらの検出された金属元素から発生箇所を推定すると鉄、ニッケル、錫・軸受等リン、モリブデン・オイル添加剤亜鉛、カルシウム、アルミニウム、ケイ素、ナトリウム、マグネシウム・外部混入異物であると思われます。このうち、機械部品が摩耗したと思われる元素はのグループです。フェログラフィー異常摩耗の早期発見パラメータとして摩耗粒子を定量化して評価するフェログラフィーのIs値は、潤滑状態が厳しいの乗でした。摩耗粒子の形態で比較的多く観察された粒子は、潤滑状態が正常な場合に発生する摩耗粒子、異物の噛み込みなどで発生する切削粒子でした。このような摩耗粒子が観察された場合には、潤滑部では正常なマイルド摩耗と異物による切削摩耗が発生していることが分かります。切削摩耗は、他の摩耗形態に比較して摩耗進行速度が速く注意が必要で、定期的なトライボ診断による状態監視が必要と考えます。切削摩耗の原因となる混入異物が残留している場合、この異物により切削摩耗が継続して発生する可能性があります。粘度、水分、全酸価、IRの各データは良好でした。軸受および潤滑油は継続使用可能な状態にあると判断します。ただし、今後の継続使用により観察された摩耗粒子や異物が軸受軌道面に噛み込み摩耗が進行することが懸念されるため更油を推奨します。
報告№109-09166 報告№109-09166 | 分析№109-001366 分析№109-001366 | 109-001366 | 分析の結果、観察された摩耗粒子には微小な疲労摩耗粒子が比較的多く観察されました。観察されたこれらの粒子は、疲労摩耗により発生したと推定されます。異常摩耗の早期発見パラメータであるフェログラフィーのIs値が前回のの乗から今回はの乗に桁上昇し、潤滑状態が厳しくなりつつあることが確認されました。本機は、回転数が毎分回転ときわめて低速であるため良好な油膜の形成はし難く、このことが、潤滑状態がやや厳しくなっている要因だと思われます。潤滑状態が厳しくても、回転数が低速であることから状態の急変はないと思われますが、念のため定期的な分析により摩耗の進行状況を確認する必要があります。次回分析の時期を理論的に求めたところ、最短で約時間となりました。この時間は、油中汚染物が均一になるために必要とする時間であり、この時間を経過すれば、再分析の結果から状態の傾向を確認することが可能となりますので、これを参考に次回分析時期を検討されることを推奨します。計数汚染度が当社推奨の管理限界値に到達しています。計数汚染度は当社推奨の管理限界値に到達しています。計数汚染度はNAS級と当社推奨の管理限界値のNAS級に到達しています。重量汚染度は.mg/mlとなっています。重量汚染度は.mg/mlとなっています。機器の潤滑状態フェログラフィーの結果、疲労摩耗粒子が多く観察されています。SOAPの結果、鉄および銅が検出されています。SOAPの結果、摩耗により発生する鉄および銅、油の添加剤成分であるリンが検出されています。D－SOAPの結果、鉄および銅が検出されています。D－SOAPの結果、摩耗により発生する鉄および銅が検出されています。フェログラフィーの結果、疲労摩耗粒子が多く観察されています。フェログラフィーの結果、異常摩耗の早期発見パラメータであるIs値がの乗とやや高く、摩耗粒子の形態観察の結果、疲労摩耗粒子が多く観察されています。
報告№108-0208 報告№108-0208 | 分析№108-01527 分析№108-01527 | 108-01527 | 、汚染度、軸受の潤滑状態を確認する。分析の結果、計数汚染度がNAS級と当社推奨の管理限界値内にあるものの、やや高い値でした。摩耗粒子の形態観察で異物の噛み込みにより発生する切削粒子、外部から混入したと思われる樹脂が観察されました。更にSOAPでケイ素、D－SOAPで鉄が検出されたことから、汚染度が高い要因は、摩耗と採油の影響によるものと考えられました。今回の採油は対象設備の停止中に排油口から採油を実施しているため、これらの異物は、排油口配管内部に残留していた汚染物が検出された可能性が高いと思われます。観察された摩耗粒子の形態は切削摩耗であり、異物が混入していない状態に比較して、摩耗進行速度が速く注意が必要です。転がり軸受の場合、分の程度に寿命が低下することが知られています。今後、更に摩耗が進行し、転がり軸受の寿命の指標となるフレーキングに進展することが懸念されるため、油槽内を清掃されることを推奨します。一般に、潤滑油中からケイ素が検出された場合の原因として、油の消泡剤として使用されるシリコン系の添加剤が検出されるフェログラフィーおよびフィルタ表面の異物観察で砂が多く観察されるシリコングリースをシール部に塗布している場合、このシリコングリースが潤滑油に混入しているなどが挙げられますが、今回の原因は、フェログラフィーおよびフィルタ表面の異物観察で砂が少ないことから、ではないと思われます。およびについては、分析結果では確認することが出来ませんので、原因を絞込むため、消泡剤の投与をしていないか、また、シリコングリースを使用している箇所があるかについてご確認下さい。一方、を示す粘度、水分、全酸価、IR、RBOTの各データは良好の範囲にあることから、この油は継続使用可能と判断します。尚、上述しましたように、今回の採油は停止中の採油であるため、運転中の採油に比較して汚染度は高目に出ている可能性があります。採油は、粒子の沈降の影響を少なくすることが重要であり、そのため油中粒子が均一な分散状態で実施されることを併せて推奨します。
報告№108-0387 報告№109-6504 | 分析№108-02609 分析№109-00059 | 109-00059 | 軸受の潤滑状態精点Aを実施し、前回データと照合した結果、油中粒子数の減少が確認されました。油中の粒子数は、油膜破断による発生や、油槽内などでの沈降が均衡したところで一定、いわゆる平衡状態になりますが、このバランスが崩れると増加する場合と減少する場合とに分かれます。増加した場合は、発生と減少の均衡が崩れ、摩耗の発生や外部混入が始まったことを示し、またこれとは反対に、減少した場合は発生量が減少しているか、或いは、減少量が大きくなっていることを示し、特に減少は、汚染状態や潤滑状態が良好であることを示唆しています。本軸受では、油中の粒子が減少する要因となるフィルタ類は設置されておらず、濾過による減少は考えられませんので、油中の摩耗粒子が減少したのは、摩耗粒子がほとんど発生せず、油槽内部での沈降があったためと考えられます。以上のことから、本軸受は摩耗の進行がなく、潤滑状態は安定した状態にあったものと判断します。これらのことは、前回に比較して、計数汚染度はランク減少し、SOAP／D-SOAPの鉄および錫濃度に変化がないこと異常摩耗の早期発見パラメータであるフェログラフィーのIs値がのマイナス乗と良好の範囲にあること以上のことから判断しています。潤滑油の基本特性潤滑油の基本特性は、良好の範囲にあることから、本試料油は継続使用可能と判断します。
報告№109-09136 報告№110-00326 | 分析№109-001160 分析№110-001446 | 110-001446 | 摩擦面で発生している摩耗の形態や潤滑状態は、フェログラフィーで得られた摩耗粒子の観察結果から評価します。同法は、摩耗粒子を含んだ試料油を磁力で油と粒子とに分離する技術で、分離された摩耗粒子を解析することによって潤滑状態の健全性や摩耗粒子の発生原因を診断するものです。摩耗粒子と摩耗形態観察された粒子は、潤滑状態が正常な場合に発生する摩耗粒子異物の切削作用で発生する切削粒子金属潤滑部が局部的に油膜切れを起して発生するシビア粒子局部的に高圧・高温となる場合に発生するフリクションポリマでした。以上から潤滑部で発生している摩耗は正常なマイルド摩耗、異物による切削摩耗、そしてやや厳しい摩耗形態の凝着摩耗であることが分かりました。また、局部的に高圧・高温になっている箇所があることも確認されました。フリクションポリマは、潤滑油が軸受軌道面に押し込められ高圧状態になると同時に、圧縮熱により高温状態になった結果、基油自身重合反応を起こし生成することが知られています。そのため、高圧高温状態の解消がなされなければ、潤滑油の劣化が進行し、粘度上昇に因る潤滑異常に進展する場合があります。潤滑状態異常摩耗の早期発見パラメータであるIs値は、潤滑状態が厳しいの乗となっていました。汚染度水分濃度は、前回同様に管理基準以内にあり良好でした。粘度、全酸価、RBOTの各データは、前回同様に管理基準以内にあり良好でした。本試料油は、機器停止中に軸受箱ドレンプラグから採油されています。ドレンプラグの汚染度は、一般的に高く、尚且つ、機器が停止している状態では、油槽内で撹拌がなくなり固形物が沈降するため、油中汚染度は更に高くなると推定されます。このような悪条件にもかかわらず、今回の分析結果から転がり軸受寿命の指標としている摩耗粒子は確認されなかったことから本軸受は継続使用可能な状態にあると判断します。今回の診断は、提示して頂いた採油状況をもとに試料油の汚染度が高いことを前提に解析しましたが、採油時の排油量が多い場合には粒子などの固形物が排油と共に排出してしまい、場合によっては清浄な油を採取する可能性も考えられます。より正確な診断を行うためにも、設備油量、排油量などの情報提供をお願い致します。但し、軸受摺動面で局部的な油膜切れによる摩耗や異物の噛み込みによる摩耗が発生しています。今後さらに摩耗が進行することが懸念されますので、以下の対策を推奨します。今後、摩耗の進行状況を監視するため、定期的に分析を実施することを推奨します。傾向監視のための次回採油時期は、回転数と油量から理論的に求めます。本設備の回転数に関する情報が提供されなかったため、rpmと仮定し計算しました。その結果、次回の採油は最短で約時間となります。この時間は、油中汚染物が均一濃度になるために必要な時間であり、この時間を経過すれば、再分析の結果から摩耗速度を評価すことが可能となります。本計算は、回転数を仮定して求めていますので、次回分析実施時までに回転数等の設備情報をご提供下さい。
報告№109-09014 報告№109-09014 | 分析№109-000357 分析№109-000357 | 109-000357 | 、汚染度、軸受の潤滑状態を確認する。今回の採油は、対象設備の停止中に排油口から実施しているため、別紙油中粒子の沈降の影響に示すように、沈降の影響を受けて分析データが高濃度に出る可能性があります。今回の分析は、以上のことを踏まえて結果を検討します。汚染度および軸受の潤滑状態分析の結果、計数汚染度はやや高く、重量汚染度は当社推奨の管理限界値を超えていました。異常摩耗の早期発見パラメータであるフェログラフィーのIs値がの乗と高く、摩耗粒子の形態観察で金属接触が厳しい場合に発生するシビア粒子、疲労摩耗粒子が多く観察されたことから、摩耗形態は凝着摩耗と疲労摩耗が混在していることが分かりました。さらに、フィルタ表面の異物観察では、鉄錆、砂等が多く観察され、SOAP／D－SOAPで鉄、SOAPでケイ素が検出されたことから、汚染度が高い要因は、摩耗と外部混入異物の影響と考えられます。再分析の時期を理論的に求めたところ、最短で約時間となりました。この時間は、油中汚染物が均一になるために必要とする時間であり、この時間を経過すれば、再分析の結果から状態の傾向を確認することが可能となります。そのため、試運転などで数時間の運転が可能であれば、より的確に状況が確認できますので再分析を推奨します。ケイ素の検出ケイ素がppm検出されています。一般に、潤滑油中からケイ素が検出された場合の原因として、油の消泡剤として使用されるシリコン系の添加剤が検出されるフェログラフィーおよびフィルタ表面の異物観察で砂が多く観察され、これが検出されるシリコングリースをシール部に塗布している場合、このシリコングリースが潤滑油に混入して検出されるなどが挙げられますが、今回の原因は、フィルタで砂が多く観察されたことから、～の可能性が考えられます。およびについては、分析結果では確認することが出来ませんので、原因を絞込むため、消泡剤の投与をしていないか、また、シリコングリースを使用している箇所があるかについてご確認下さい。を示す粘度、水分、全酸価、IR、RBOTの各データは良好の範囲にあることから、この油は継続使用可能と判断します。
報告№108-6005 報告№108-0075 | 分析№108-00106 分析№108-00427 | 108-00427 | 前回の分析結果でベアリングの交換を推奨した。しかし、月の定期点検までベアリングの交換をすることが出来ないため、更油および濾過を行い、潤滑状態を確認して、運用して行くことになった。更油および濾過後の試料油を分析し、汚染度、潤滑状態を確認する。分析の結果、更油および濾過を実施したにもかかわらず計数汚染度が当社推奨の管理限界値を超えていました。SOAP／D－SOAPで鉄が検出され、異常摩耗の早期発見パラメータであるフェログラフィーのIs値がの乗と高く、摩耗粒子の形態観察の結果で金属接触が厳しい場合に発生するシビア粒子、疲労摩耗粒子が多く観察されました。摩耗形態は凝着摩耗と疲労摩耗が混在していることが分かりました。今後更に摩耗が進行し、転がり軸受の寿命の指標となるフレーキングが進展することが懸念されるため、前報でも述べたとおり、月の定期点検までの間、ヶ月に回分析を実施し、潤滑状態の傾向の変化を注意深く監視することを推奨します。また、更油および濾過を実施したにもかかわらず、汚染度が高いことからドレンバルブ配管内に摩耗粒子および外部混入異物が残留している可能性が考えられます。今後の採油は、今回の廃油量の～倍に増量して採油を実施することを併せて推奨します。これらのことは、計数汚染度がNAS級以上と当社推奨の管理限界値を超えていたこと異常摩耗の早期発見パラメータであるフェログラフィーのIs値がの乗と高く、摩耗粒子の形態観察の結果、金属接触が厳しい場合に発生するシビア粒子、疲労摩耗粒子、銅合金がやや多く観察されたことSOAP／D－SOAPの結果、鉄が検出されたこと以上のことから判断しました。
報告№104-8015 | 分析№104-00649 | 104-00649 | オーバーホールヶ月後に初期試験を実施した結果、摩耗は安定していると判断します。これらのことは、前回に比較して、計数汚染度に変化はないこと、SOAP／D-SOAPの鉄及び錫濃度に変化がないこと、異常摩耗の早期発見パラメータであるフェログラフィーのIs値が、.と良好の範囲にあること以上のことから判断しました。
報告№107-4543 報告№107-4543 | 分析№107-02116 分析№107-02116 | 107-02116 | トライボ診断の結果、泡立ち試験を除く項目は良好でした。泡立ち試験の結果は、一般的には消泡性能が低くいと判断できる値の-ですが、新油値の-と同レベルにあったため、良好と判断します。一方、潤滑状態指数はのマイナス乗、摩耗粒子の形態観察でμm以下の小さな摩耗粒子が観察されており、濾過設備のない機器であれば正常な潤滑状態にあると判断できる状況でした。但し、潤滑油の摩耗粒子はフィルタに捕捉され、異常な摩耗状態が発生したとしても正常な潤滑状態にあると誤認してしまう可能性があります。フィルタの捕捉の影響による誤認を避けるため、今後の診断に当たっては、これまでの採油箇所に加え、フィルタの捕捉物も分析し、その結果から潤滑状態を評価することを推奨します。尚、フィルタ捕捉物の分析を実施する際には、フィルタ流量、フィルタ使用時間、主機稼働時間などの追加情報が必要です。泡立ち試験の結果、消泡性能が低いと判断できる値であるものの、新油と同レベルにありました。粘度は良好。粘度は.mm/sと新油値mm/sに比較して、粘度変化率は-％で、当社推奨の管理限界値である±％以内にあり、良好と判断します。粘度は.mm/sでした。粘度は.mm/sでした。粘度指数はでした。粘度指数はでした。泡立ち試験は-でした。泡立ち試験は-と新油と同レベルにあり、消泡性能が新油と同レベルにあることが確認されました。水分は良好。水分は.ppmと当社推奨の管理限界値の以下であり、良好と判断します。全酸価は良好。全酸価はmgKOH/gと新油値mgKOH/g以内であり、良好と判断します。機器の潤滑状態精密な濾過設備がない機器であれば、潤滑状態指数は正常の範囲にあると判断します。潤滑状態指数は正常の範囲にあると判断します。異常摩耗の早期発見パラメータである潤滑状態指数がのマイナス乗と、精密な濾過設備がない機器であれば、潤滑状態指数は正常の範囲にあると判断します。
報告№107-0389 報告№107-0389 | 分析№107-02032 分析№107-02032 | 107-02032 | トライボ診断を実施し、、汚染状態、潤滑状態を確認する。分析の結果、摩耗粒子形態観察で局部的に高圧・高温となる場合に発生するフリクションポリマがやや多く観察されたことから、局部的に面圧の高い箇所があることが確認されました。現在のところ、油は継続使用可能と判断しますが、今後高い摩擦熱により油劣化が進行することが懸念されるため、ヶ月以内に再度分析を実施し、油の劣化状況を確認することを推奨します。これらのことは、SOAP／D-SOAPの鉄および銅は減少し、錫濃度に変化がないこと異常摩耗の早期発見パラメータであるフェログラフィーのIs値がの乗と良好の範囲にあるものの、摩耗粒子形態観察の結果、局部的に高圧・高温となる場合に発生するフリクションポリマがやや多く観察されたことを示す粘度、水分、全酸価、IRの各データが良好の範囲にあること以上のことから判断しました。は良好と判断します。粘度は良好と判断します。粘度はmm/sと新油値mm/sに比較して、粘度変化率は+.％で、当社推奨の管理限界値である±％以内にあり、良好と判断します。水分は良好と判断します。水分はと当社推奨の管理限界値の以下であり、良好と判断します。全酸価は良好と判断します。全酸価はと新油値.mgKOH/g以内にあり、良好と判断します。IRの結果、良好と判断します。IRの結果、油劣化の兆候を示すカルボン酸の吸収が確認されていないことから、良好と判断します。は良好と判断します。計数汚染度は良好と判断します。計数汚染度はNAS級と当社推奨の管理限界値のNAS級以内にあり、良好と判断します。重量汚染度は良好と判断します。重量汚染度は.mg/mlと当社推奨の管理限界値のmg/ml以内であり、良好と判断します。機器の潤滑状態摩耗粒子形態観察の結果、局部的に高圧・高温となる場合に発生するフリクションポリマがやや多く観察されました。SOAPの結果は良好です。SOAPの結果、鉛がppm検出されました。軸受の摩耗を示す錫は検出されていないことから、良好と判断します。D－SOAPの結果、軸受の摩耗を示す錫が微量検出されました。D－SOAPの結果、鉄が、鉛が、オイルリングの主成分である銅が、軸受の摩耗を示す錫が、亜鉛が、アンチモンが、外部から混入したと思われるカルシウムが、ナトリウムが、アルミニウム、マグネシウムが共に検出されました。フェログラフィーの結果、局部的に高圧・高温となる場合に発生するフリクションポリマが多く観察されました。異常摩耗の早期発見パラメータであるフェログラフィーのIs値がの乗と良好の範囲にあるものの、摩耗粒子形態観察の結果、局部的に高圧・高温となる場合に発生するフリクションポリマがやや多く観察されました。
|  | 113-002458 | ディーゼルエンジンの分解点検の必要性は、エンジン部品の主成分である鉄、錫、クロムなどの油中金属濃度と、摩耗過酷度、摩耗粒子の形態などをパラメータとして評価します。今回、使用油を分析し、これらのパラメータを確認した結果、水分濃度がppmをと高いことからエンジン内部での腐食摩耗の発生が懸念されますが、更油して水分を除去することで継続使用は可能であり、分解点検の必要はないと判断します。更油潤滑油は水分濃度が高いことから、金属表面で腐食摩耗が発生し、発生した鉄錆等の粒子が潤滑部に噛み込み摩耗が進行するが懸念されるため、更油を推奨します。定期的なトライボ診断実施今後懸念される摩耗の進行を監視するため、定期的に分析を実施することを推奨します。また、対象設備の余寿命を予測するためにも、定期的な分析による傾向監視を複数回実施することを推奨します。新油との比較による評価を示す粘度、酸価、塩基価は新油値を基準として評価しています。正確な診断を行うためにも、分析を実施する場合は、使用している新油を同時に分析することをご検討下さい。水分は当社推奨の管理限界値を超えており、更油が必要な範囲でした。粘度粘度は.mm/sでした。当社に新油データが存在せず比較ができなかったことから良否の評価ができませんが、仮に本潤滑油の新油が.mm/sであるとすると、粘度変化率は-％で、当社推奨の管理限界値である±％以内になります。あくまで仮定ですので、新油との比較評価が必要です。水分はppmと当社推奨の管理限界値を超えていました。今後、水分の影響でエンジン内部に錆が発生し、その影響で摩耗が発生する懸念があります。酸価・塩基価・IR潤滑油の酸化劣化は、酸価、塩基価、IRの結果から総合的に判断します。酸価は、mgKOH/g、塩基価はmgKOH/gでした。当社に新油データが存在しないことから酸価、塩基価の評価はできませんでした。尚、IRの結果でcm-付近に若干のピークが確認されました。新油のIRチャートと比較していないため断定はできませんが、油劣化の兆候を示すカルボン酸の吸収である可能性が考えられます。酸化劣化している場合、今後、油中の酸成分の影響で金属表面が腐食して発生する腐食摩耗に進展することが懸念されます。計数汚染度はNAS級を上回っており、潤滑油は汚染されていました。粒度分布の中心粒径が.μmと極めて小径であることから燃焼時に発生したすすが汚染物の主体であると推定されます。また、フィルタ残渣に鉄錆や砂が確認されたことから、摩耗粒子やすすに加えて鉄錆や砂が重量汚染度を高めている要因と考えられます。計数汚染度計数汚染度はNAS級を上回っており、汚染されていました。重量汚染度は.mg/mlでした。光学顕微鏡写真重量汚染度で濾過したフィルタ表面上の夾雑物を光学顕微鏡で観察した結果、金属片、鉄錆、砂等が観察されました。粒度分布粒度分布は.～.μmの範囲にあり、中心粒径は.μmでした。μm以下の粒子が多いことから、燃焼時に発生したすすが主体であると推定されます。異常摩耗の早期発見のパラメータであるIs値は、レベルとやや高い値でした。また、潤滑部の摩耗が認められたため、定期的に潤滑油分析を実施し、摩耗推移を監視することが有用と考えます。メタルの摩耗SOAP-Tでメタルの主成分である錫が、ニッケルが、銅がppm検出されたことから、メタルの極一部で若干摩耗していると推定されます。検出されたメタル成分は現時点では低濃度であることから継続使用に支障がない範囲であると判断しますが、今後、メタル表面の摩耗が加速度的に進行し異常摩耗に進展していく可能性があるため、摩耗推移の監視を推奨します。詳細は、別紙ディーゼルエンジンのメタルの摩耗をご覧下さい。固形カルシウム化合物の生成SOAP-Tでカルシウムが検出されました。この固形カルシウムは、潤滑油に混入した燃焼ガス中の酸成分がカルシウム添加剤と中和反応して生成される比較的硬い化合物のため、摺動面に噛み込み、切削摩耗が進行することが懸念されます。燃焼ガス混入の原因は、ピストンリング、シリンダライナの摩耗によるギャップの発生と考えられます。詳細は、別紙固形カルシウム化合物の生成をご覧ください。
|  | 113-002202 | フェログラフィーで観察された代表的な摩耗粒子は以下の通りです。疲労摩耗粒子・繰返し応力による金属疲労で発生。大型化するとフレーキングの発生が懸念されます。鉄錆、砂等・外部から混入したと考えられます観察された摩耗粒子のサイズはμm以下と微小であることから、継続使用可能と判断しますが、摩耗の進行により摩耗粒子が大型化する可能性もあるため、引続き摩耗推移の監視が有用です。SOAP-Tの結果、銅が比較的高い値であり、銅を使用した箇所の摩耗が懸念されます。転がり軸受の場合、保持器で銅合金を使用していることがあり、本軸受の保持器が銅である場合、今後、摩耗が進行することで転動体とのギャップが大きくなると共に振動が増大し、摩耗の進行につながることが懸念されます。
報告№108-0227 報告№110-00732 | 分析№108-01664 分析№110-003410 | 110-003410 | 【評価：A】Iカップリング発光分光分析供試のギヤ油を分析した結果、検出された金属元素は、油中金属濃度の結果表に示すように、鉄、銅、錫、リン、亜鉛、カルシウム、ケイ素、ナトリウム、マグネシウム、ホウ素が検出されました。これらの検出された金属元素から発生箇所を推定すると鉄、銅、錫・ギヤ・軸受等リン、亜鉛、カルシウム、マグネシウム、ホウ素・オイル添加剤ケイ素、ナトリウム・外部混入異物であると思われます。このうち、機械部品が摩耗したと思われる元素はのグループです。フェログラフィー異常摩耗の早期発見パラメータとして摩耗粒子を定量化して評価するフェログラフィーのIs値は、潤滑状態が正常なの乗でした。摩耗粒子の形態で比較的多く観察された粒子は、潤滑状態が正常な場合に発生する摩耗粒子でした。このような摩耗粒子が観察された場合には、潤滑部では正常なマイルド摩耗が発生していることが分かります。【評価：B＋】計数汚染度はやや高い値でした。フィルタ表面の異物観察で金属片、鉄錆が観察されたことから、摩耗と外部混入異物の影響と思われます。【評価：C＋】水分はppmと当社推奨の管理限界値を超えていました。今後、水分の影響で減速機内部に錆が発生し、その影響で摩耗が発生する懸念があります。尚、粘度、全酸価、IRの各データは油名が不明であるため、判定することが出来ませんでした。【評価：C＋】減速機は継続使用可能な状態にあると判断します。トライボ診断では、バックラッシの増加量を分析結果から計算できますので、構造が確認できる図面、ギヤの形式、歯形、モジュール、歯数、歯幅、油入替後の稼働時間ならびに分解点検後の稼働時間をお知らせ下さい。計算結果をご報告いたします。を示す粘度、全酸価、IRの各データは新油データを基準として評価しています。今回は油名が不明であったため判断できませんでしたが、今後評価する場合は、充填用に新油を同時に分析することをご検討下さい。また、水分の影響により金属表面で腐食摩耗が発生し、発生した鉄錆等の粒子が潤滑部に噛み込み摩耗が進行することがありますので、更油或いは部分更油などの方法により相対的荷水分濃度を低くすることを推奨します。
報告№108-0411 報告№110-00656 | 分析№108-02744 分析№110-003017 | 110-003017 | は、油の粘度変化率、油中のスラッジの発生量などを判断パラメータに、粘度、全酸価、有機物・有機化合物、酸化安定度で評価します。分析の結果、油の粘性を示す粘度は、新油値の.mm/sに比較して粘度変化率が+％の.mm/sとほぼ変化はなく、また油中のスラッジの発生量を示す全酸価は、新油値の.mgKOH/gに対して.mgKOH/gでほぼ変化が見られず劣化は確認されていない。さらには有機物・有機化合物の結果でも油が劣化した場合に発生するカルボン酸の発生も確認されず、酸化防止剤の残存量を示す酸化安定度は、限界値minに比較して、十分に残量があるminであった以上のように、の健全性を示す各パラメータは全て良好であり、潤滑油の劣化は確認されませんでした。尚、別紙酸化安定度の減少傾向から油の余寿命を求めた結果、本試料は年月まで使用可能であることが分かります。油中の水分を計測した結果、水分はppmと新油と同等であり、継続使用可能な状態にあることが確認されました。潤滑油は継続使用可能な状態にあると判断します。
報告№106-0227 報告№106-6097 | 分析№106-01279 分析№106-02129 | 106-02129 | 今回の採油は主機停止中にドレンバルブから実施しているため、油循環中の採油に比較して油中粒子の沈降の影響で高濃度になっている部分を採油していると考えられます。したがって、油が循環している状態で採油を実施した場合に比較して、分析データが高くなり、異常な状態と判断してしまう可能性があります。以上の想定から今回の分析結果を検討しました。初期試験を実施した結果、観察された摩耗粒子から潤滑系統では初期のなじみ摩耗が発生していたと考えられました。今回のようになじみ過程でシビア粒子が観察された場合は、なじみ過程が正常に終了していない場合があり、異常摩耗に進展することも懸念する必要があります。この接触が、既に正常な状態に推移しているか、或いは、進行しているのかを確認するためには、ヶ月毎にあと回の初期試験を実施されることを推奨します。これらのことは、異常摩耗の早期発見パラメータであるフェログラフィーのIs値が.と良好の範囲にあるものの、摩耗粒子形態観察の結果、金属接触が厳しい場合に発生するシビア粒子が多く観察されたこと以上のことから判断しました。尚、今回の分析結果の信頼性は、適正な採油条件に比較してやや低いと思われます。次回採油時には粒子の沈降の影響を極力抑え、油中粒子が均一な分散状態に近い状態で採油が実施できるように、主機運転中、または停止直後に採油を実施されることを推奨します。
報告№108-5071 報告№110-00726 | 分析№108-02721 分析№110-003367 | 110-003367 | 泡立ち試験の結果は、-と新油値が-であるのに比較して高い値となっていたことから、消泡性能が低下していることが分かりました。今後の使用状況によっては油の酸化劣化が進行したり、ギヤ歯面およびベアリング軌道面で油膜切れが発生したりする場合があるため、消泡剤の添加による消泡性能の改善など何らかの対応が必要になると思われます。潤滑油は継続使用可能な状態にあると判断します。今後、障害予防を目的に以下の対策を推奨します。追加分析消泡性能が低下した場合、ギヤ歯面での油膜形成に影響が出て摩耗の発生が進展することがあります。今後は消泡性能低下の影響により摩耗が進展する可能性がありますので、フェログラフィーおよびSOAPを追加することを推奨します。分析結果泡立ち試験の結果、消泡性能が低下していることが確認されました。粘度粘度はmm/sと新油値mm/sに比較して、粘度変化率は-％で、当社推奨の管理限界値である±％以内にあり、良好と判断します。泡立ち試験泡立ち試験は-と新油に比較して高い値でした。水分はと当社推奨の管理限界値の以下であり、良好と判断します。全酸価全酸価はmgKOH/gと新油値mgKOH/g以下にあり、良好と判断します。
報告№107-0158 報告№107-0158 | 分析№107-00884 分析№107-00884 | 107-00884 | 分析の結果、全てのデータが良好であることから、本試料油は継続使用可能であり、軸受の潤滑状態も正常と判断します。この油は継続使用可能と判断します。粘度は良好と判断します。粘度はmm/sと管理限界値以内にあり、良好と判断します。水分は良好と判断します。水分はppmと管理限界値の以下にあり、良好と判断します。全酸価は良好と判断します。全酸価は.mgKOH/gと新油データの.mgKOH/gに比較して高い値であるものの、IRの結果で油劣化の兆候を示すカルボン酸が確認されていないことから、良好と判断します。IRは良好と判断します。IRの結果、油劣化の兆候を示すカルボン酸の吸収が確認されていないことから、継続使用可能な状態にあると考えられます。計数汚染度、重量汚染度、共に良好と判断します。計数汚染度は良好と判断します。計数汚染度はNAS級と当社推奨の管理限界値のNAS級以内にあり、良好と判断します。重量汚染度は良好と判断します。重量汚染度は.mg/mlと当社推奨の管理限界値のmg/ml以内にあり、良好と判断します。機器の潤滑状態フェログラフィーの結果、異常摩耗の早期発見パラメータであるIs値が.と良好の範囲にあり、潤滑状態は正常と判断します。SOAPは良好と判断します。SOAPの結果、摩耗により発生する鉄及び錫が検出されていないことから、良好と判断します。尚、油の添加剤成分であるリンが検出されました。D－SOAPの結果、錫が検出されました。D－SOAPの結果、摩耗により発生する錫が検出されました。フェログラフィーの結果、継続使用可能な状態にあると判断します。異常摩耗の早期発見パラメータであるフェログラフィーのIs値が.と良好の範囲にあることから、継続使用可能な状態にあると判断します。
報告№109-09501 報告№109-09501 | 分析№109-003056 分析№109-003056 | 109-003056 | 、汚染は良好と判断します。潤滑油は継続使用可能な状態にあると判断します。≪状態監視とパラメータ≫分析の目的および各分析のパラメータは以下の通りです。特性低下目的：油の分析結果から、や劣化傾向ならびに添加剤の消耗程度、残存寿命などを確認する。粘度JISK全酸価JISK赤外線吸収スペクトルJISK酸化安定度試験JISK汚染目的：油の分析結果から、砂塵あるいは水・異種油などによるや、異物混入の有無を確認する。水分JISK計数汚染度JISB重量汚染度JISB光学顕微鏡観察摩耗目的：油中の摩耗粒子を分析する事により、回転・摺動部の潤滑状態、摩耗劣化の程度、余寿命などを解析する。摩耗診断電子顕微鏡観察JISKX線マイクロアナリシス油中金属濃度）JISK≪分析結果≫特性低下粘度：良好粘度値mm/sの新油値mm/sに対する変化率は+.％であり、当社推奨の管理限界値±％以内に留まっています。全酸価：良好全酸価.mgKOH/gは新油値の.mgKOH/gに比較し高くはあるものの、有機物・有機化合物試験の結果で油劣化の兆候を示すカルボン酸の吸収が見られないことから問題は無いと判断します。赤外線吸収スペクトル：良好酸化安定度試験：良好酸化安定度試験の結果、数値minは当社推奨の管理限界値min以上に留まっており、現時点での使用は可能と判断します。汚染水分：良好水分値ppmは当社推奨の管理限界値以内に留まっています。計数汚染度：今回は実施していません。重量汚染度：今回は実施していません。光学顕微鏡観察：今回は実施していません。摩耗摩耗診断電子顕微鏡観察・X線マイクロアナリシス：今回は実施していません。油中金属濃度：今回は実施していません。
報告№109-09501 報告№109-09501 | 分析№109-003089 分析№109-003089 | 109-003089 | 、汚染は良好と判断します。潤滑油は継続使用可能な状態にあると判断します。≪状態監視とパラメータ≫分析の目的および各分析のパラメータは以下の通りです。特性低下目的：油の分析結果から、や劣化傾向ならびに添加剤の消耗程度、残存寿命などを確認する。粘度JISK全酸価JISK赤外線吸収スペクトルJISK酸化安定度試験JISK汚染目的：油の分析結果から、砂塵あるいは水・異種油などによるや、異物混入の有無を確認する。水分JISK計数汚染度JISB重量汚染度JISB光学顕微鏡観察摩耗目的：油中の摩耗粒子を分析する事により、回転・摺動部の潤滑状態、摩耗劣化の程度、余寿命などを解析する。摩耗診断電子顕微鏡観察JISKX線マイクロアナリシス油中金属濃度）JISK≪分析結果≫特性低下粘度：良好粘度値mm/sの新油値mm/sに対する変化率は+.％であり、当社推奨の管理限界値±％以内に留まっています。全酸価：良好全酸価.mgKOH/gは新油値の.mgKOH/gに比較し変化はないことから問題は無いと判断します。赤外線吸収スペクトル：良好酸化安定度試験：良好酸化安定度試験の結果、数値minは当社推奨の管理限界値min以上に留まっており、現時点での使用は可能と判断します。汚染水分：良好水分値.ppmは当社推奨の管理限界値以内に留まっています。計数汚染度：今回は実施していません。重量汚染度：今回は実施していません。光学顕微鏡観察：今回は実施していません。摩耗摩耗診断電子顕微鏡観察・X線マイクロアナリシス：今回は実施していません。油中金属濃度：今回は実施していません。
報告№107-6000 報告№107-0016 | 分析№107-00010 分析№107-00051 | 107-00051 | 本試験は、トライボ診断を実施し、軸受の潤滑状態、汚染状況、油の劣化状態を確認することを目的としました。【軸受の潤滑状態】ベアリング軌道面の微小領域に摩耗が発生しているものの、転がり軸受の寿命の指標となるフレーキングの発生が確認されていないことから、現在のところ、ベアリングは継続使用可能な状態にあると判断します。【油の汚染状況】計数汚染度がナトリウム級と当社推奨の管理限界値内にあり、重量汚染度が.mg/mlでした。【油の劣化状態】油の劣化状況を確認するために実施した粘度、水分、全酸価、IRの各データが良好であることから、この油は継続使用可能と判断します。
報告№106-0227 報告№106-0390 | 分析№106-01279 分析№106-02138 | 106-02138 | 濾過前の試料油を分析した結果、計数汚染度が前回NAS級から、今回NAS級に約年ヶ月でランク上昇しました。摩耗粒子形態観察およびフィルタ写真の結果、鉄錆、砂が観察されているため、汚染度が上昇した要因は、外部から混入したと思われる異物によるものと考えられます。但し、潤滑異常の早期発見パラメータである摩耗過酷度を示すIs値がと非常に良好の範囲にあることから、潤滑状態は良好な状態にあると判断します。尚、汚染度が高くなった原因は、採油がドレンバルブであるため、ドレン配管内部の汚染物を採取している可能性があります。ドレンバルブから採油を実施する場合は、廃油を十分に実施すると共に、主機運転中、できない場合は主機停止直後のタイミングで採油することを推奨します。
報告№109-09136 報告№114-00101 | 分析№109-001160 分析№114-000314 | 114-000314 | 分析の結果、本試料は停止日後の上澄みを採取したにもかかわらず、非常に汚染されていることが分かります。また、潤滑油中の摩耗状況を知るため、フェログラフィー分析を実施したところ、異常摩耗の早期発見パラメータであるIs値が、軸受が損傷した場合のデータである非常に高い値のになっており、さらに摩耗粒子形態観察でも金属接触が厳しく、且つ、摩擦熱が高い場合に発生する黒錆や繰り返し応力を受けて発生する疲労摩耗粒子、銅合金が比較的多く観察されています。尚、フィルタ残渣で銅合金が観察され、SOAP-Tで鉄および銅が高濃度で検出されています。観察された摩耗粒子をSEM・XMAで詳細に観察した結果、鉄、クロム、マンガンを含む粒子が支配的であり、銅を含む粒子も観察されていることと、摩耗粒子の形態観察の結果、軸受が破損した原因は、以下のことが考えられます。摩耗粒子の観察結果から、潤滑状態が厳しい場合に発生する黒色スラッジが観察されており、オイルリング摺動面への潤滑油供給不足があったその結果、オイルリングによる潤滑油かき上げ量が減少し、軌道面への潤滑油供給不足が生じた軌道面では潤滑油の供給不足により、油膜が保持されにくくなり、厳しい金属接触が生じて破損に至った油面の確認と定期的な分析による潤滑状態の確認適正な油量が入っていない場合、オイルリングによる潤滑油のかき上げ量が減少し、軸受に潤滑油が供給されにくくなり、軌道面での油膜切れによる金属接触が発生して、今回のように破損に至ることが考えられます。月中旬の時点では、潤滑油が減少していたかは不明ですが、定期的に潤滑油の油量を確認していれば、軸受の破損を防ぐことは可能ですので、定期的に油量を確認することを推奨します。また、潤滑油が減少する原因として考えられるのは、潤滑油の漏洩がありますので、油槽から漏れがないかすることと、定期的な分析の実施により潤滑摺動面、軌道面の健全性を確認することを併せて推奨します。更油および油槽内の清掃RBOTの結果、minと新油値のminに比較して減少していることから、潤滑油中の酸化防止剤が少なくなっています。さらに、採油は停止日後の上澄み部分の低濃度の部分から採油したにもかかわらず、計数汚染度、重量汚染度が共に当社推奨の管理限界値を超えており、油槽内は非常に汚染されていることから、更油を推奨します。更油をする際には、油槽内を清掃し、更油する新油もNAS級程度の清浄な潤滑油を更油することを併せて推奨します。オイルリングの回転状況を確認日常点検の際にオイルリングの回転状況を確認することを推奨します。
報告№109-09136 報告№111-00626 | 分析№109-001160 分析№111-003141 | 111-003141 | 潤滑油および減速機は継続使用可能な状態にあると判断します。但し、今後も摩耗の進行を傾向監視するため、以下の対策を推奨します。定期的な分析切削摩耗の進行を監視するため、定期的に分析を実施し、摩耗の進行状況を確認することを推奨します。最適な採油方法本試料油は、機器停止中に点検口から採油されています。機器が停止している状態では、別紙油中粒子の沈降の影響に示すように油槽内で撹拌がなくなり固形物が沈降するため、油中汚染度は低くなると推定されます。今後の採油は、極力運転中もしくは停止直後の油槽中層部から実施されることを推奨します。フェログラフィー異常摩耗の早期発見パラメータとして摩耗粒子を定量化して評価するフェログラフィーのIs値は、潤滑状態が正常なの乗でした。摩耗粒子の形態で比較的多く観察された粒子は、潤滑状態が正常な場合に発生する摩耗粒子異物の噛み込みにより発生する切削粒子でした。これらの摩耗粒子が観察された場合、潤滑部で発生している摩耗形態は、正常なマイルド摩耗異物による切削摩耗であることが分かります。減速機で切削摩耗が発生した場合、減速機内部で使用されている転がり軸受が切削摩耗により生じた軌道面の損傷が起点となって寿命が分の程度に低下することがあることから、切削摩耗には十分注意する必要があります。切削摩耗の発生原因となる混入異物が残留している場合、この異物により切削摩耗が継続して発生する可能性があります。バックラッシご提供いただいた減速機に関する情報から、スパイラルベベルギヤであり、この部分のバックラッシを求めました。その結果、減速機のギヤ歯面に摩耗が集中していたと仮定した場合、バックラッシの増加量は前回の分析結果では初期値からμmと推定されました。但し、今回は累積稼働時間および更油後の稼働時間が不明であるため、計算することが出来ませんでした。前回に比較してSOAP／D－SOAPの鉄濃度に大きな変化はないことから、バックラッシの増加量は前回よりも増加していないと予測されます。累積稼動時間および更油後の稼動時間をお知らせ頂ければ、計算して報告いたします。Iカップリング発光分光分析供試の潤滑油を分析した結果、検出された金属元素は、SOAPの結果表に示すように、鉄、リン、カルシウム、ナトリウムでした。検出されたこれらの金属元素から発生箇所を推定すると鉄・ギヤ・軸受等リン・オイル添加剤カルシウム、ナトリウム・外部混入異物であると思われます。このうち、機械部品が摩耗したと思われる元素はのグループです。前回に比較して計数汚染度はNAS級からNAS級にランク減少し、良好でした。前回同様に粘度、水分、全酸価、IRの各データは良好でした。
報告№109-09448 報告№109-09448 | 分析№109-002854 分析№109-002854 | 109-002854 | 摩耗状態異常摩耗の早期発見パラメータであるフェログラフィーのIs値は、潤滑状態が良好な状態にあることを示すの乗であり、点検を要する摩耗粒子が観察されておらず、現在のところ継続使用は可能な状態にあると判断できます。この状態で検出された油中金属は、その多くが鉄であり、これらは摩耗粒子の観察結果から疲労摩耗であることが分かりました。疲労摩耗は、スパイラルベベルギヤの歯面で発生していると推定されますが、発生箇所が歯面の微小領域であることから、現在のところ、継続使用は可能と判断できます。バックラッシ減速機の構造から、最も負荷が大きく、摩耗が進行しやすい箇所をスパイラルベベルギヤとスパイラルベベルピニオンと推定し、この部分のバックラッシを求めました。提供していただいた図面には歯幅が記載されておらず、また、更油後の稼働時間も不明であったため、歯幅mmと、更油後の稼働時間を時間と仮定してバックラッシを計算しました。その結果、減速機のギヤ歯面に摩耗が集中していたと仮定した場合、バックラッシの増加は初期値からμm増加したと推定されました。バックラッシ増加分の上限値はメーカにより差異はあるものの、当社が推奨するバックラッシは一般に推奨されるμmを目安にしており、今回のデータはこの値に比較して十分に小さい値であることがわかります。汚染度計数汚染度がNAS級と清浄でした。を示す粘度、水分、全酸価、IRの各データは良好でした。結論ゲート機器の潤滑箇所の摩耗診断分析結果から摩耗が発生している箇所はギヤ歯面であり、摩耗形態は疲労摩耗であることが分かりました。この摩耗形態は、ギヤ歯面に荷重が繰り返しかかることにより、歯面の表面下で材料が疲労して剥離します。歯面に加わる荷重が過大である場合、観察される摩耗粒子は今回より大きな粒子が発生します。分析結果から推定されたバックラッシの増加分はμmでしたが、このバックラッシは、一対の歯車の噛み合いを円滑にするための、ピッチ円周上での歯面間の遊びです。この値が過大になると振動や騒音の原因となるため、ギヤの摩耗状態を判断するためには重要なパラメータです。今回観察された摩耗粒子は、μmサイズの微小な粒子が支配的であることから、バックラッシの値は小さいと判断できます。バックラッシの計算時に仮定した稼働時間や歯幅などの数値が正確であれば、本減速機は継続使用可能と判断できます。整備の必要な箇所の検討整備が必要な箇所は、本分析結果から確認されませんでした。しかし、分析結果から僅かではありますがギヤの摩耗が進行していることが確認されていますので、今後は定期的に潤滑油分析を実施し、その結果から摩耗の進行状況を確認することにより、整備の必要の有無を監視する方法が有用と思われます。潤滑油の劣化度診断一般的に潤滑油が劣化した場合、油の外観は黒褐色になり、粘度や全酸価が上昇しスラッジ等が発生します。また、その過程では劣化の兆候を示すカルボン酸の吸収がIRで確認できます。今回のは、全てのデータが良好の範囲にあり、潤滑油の劣化は確認されなかったことから、継続使用可能であり、交換の必要はないと判断します。潤滑管理の方法現在の潤滑油は年使用していますが、年間使用したにもかかわらず劣化が確認されなかったことから、本設備の潤滑油は少なくても更油後年間は使用できることが分かりました。潤滑油の交換時期の判断は、今回の分析だけでは予測することは困難ですが、定期的に分析を実施し、その結果の傾向から劣化の進行状況を確認することで容易に可能になります。現在のところ潤滑部は継続使用可能な状態にあると思われますが、今後は疲労摩耗が進行する場合がありますので、定期的に分析を実施し、摩耗の進行状況を確認されることを推奨します。次回分析の時期を理論的に求めたところ、最短で約時間となります。この時間は、油中汚染物が均一になるために必要とする時間であり、この時間を経過すれば、再分析の結果から状態の傾向を確認することが可能となりますので、これを参考に次回分析時期を検討されることを推奨します。尚、定期的な分析を実施する際には、に関する分析項目の実施を推奨します。今回の分析結果からは、油劣化の進行は確認されていませんが、定期的な分析により潤滑油の交換時期を管理することが可能となります。は良好と判断します。粘度粘度はmm/sと新油値mm/sに比較して、粘度変化率は-％で、当社推奨の管理限界値である±％以内にあり、良好と判断します。水分は.ppmと当社推奨の管理限界値の以下にあり、良好と判断します。全酸価全酸価は.mgKOH/gと新油値.mgKOH/gに比較して高いものの、IRの結果で油劣化の兆候を示すカルボン酸の吸収が確認されていないことから、良好と判断します。IRIRの結果、油劣化の兆候を示すカルボン酸の吸収が確認されていないことから、良好と判断します。は良好と判断します。計数汚染度計数汚染度はNAS級と当社推奨の管理限界値のNAS級以内にあり、良好と判断します。重量汚染度は.mg/mlと当社推奨の管理限界値のmg/ml以内にあり、良好と判断します。機器の潤滑状態摩耗粒子の形態観察の結果、疲労摩耗粒子が比較的多く観察されました。SOAPによる油中金属濃度SOAPによる油中金属濃度の結果、錫、油の添加剤成分であるリン、外部から混入したと思われる亜鉛、ナトリウムが検出されました。SOAPによる油中金属濃度SOAPによる油中金属濃度の結果、鉄、油の添加剤成分であるリン、外部から混入したと思われる亜鉛、カルシウムが検出されました。摩耗粒子診断異常摩耗の早期発見パラメータであるIs値がの乗と良好の範囲にあるものの、摩耗粒子の形態観察の結果、疲労摩耗粒子が比較的多く観察されました。
報告№101-0299 | 分析№101-02868 | 101-02868 | 分析の結果、フェログラフィーを除く項目は良好でした。フェログラフィーの結果、摩耗の過酷度を示すIs値はのマイナス乗と良好の範囲にあるものの、摩耗粒子の形態観察の結果、金属接触が厳しい場合に発生するシビア粒子がやや多く見られました。本試料油は、停止中に採油が行われていますが、停止中は油中の摩耗粒子がゆっくりではありますが沈降します。その沈降速度は、温度状況によっても違いがありますが、m沈降するのに概ね、μmで約時間くらい、μmで時間くらい、μmでは時間くらいの時間がかかります。停止後、油面上層部から採油したのか、或いは、ドレン部、油槽底部など、どの箇所から採油したか、また、停止後何時間後に採油したかにより解析に相違が出ますが、今回の油中粒子には油膜が切れて金属接触状態になった場合に発生する粒子シビア粒子と呼ぶ摩耗粒子が見られていることから、念のため、ヶ月後に汚染状態及び摩耗の進行状況を確認されることを推奨します。尚、本試料油が運転停止直後に油槽内の中層部から直接採油した試料油であれば、現在のところ、軸受メタルの摩耗量を示すD-SOAPの錫が検出されていない事から本軸受は継続使用可能な状況にあると判断します。
報告№109-09136 報告№110-00347 | 分析№109-001160 分析№110-001585 | 110-001585 | 汚染度重量汚染度の結果、mg/mlと汚染されていました。重量汚染度で使用したフィルタ表面には、茶色の粘ちょう物、肉眼で確認できる金属片が観察されたことから、汚染度が高い要因は、摩耗とスラッジによるものと思われます。粘度、水分、全酸価の各データは良好でした。潤滑は良好であることから劣化していないものの、汚染されていたことが分かりました。
報告№108-6549 報告№108-6549 | 分析№108-02770 分析№108-02770 | 108-02770 | 分析の結果、フェログラフィーの異常摩耗の早期発見パラメータであるIs値がの乗と高い値を示していました。摩耗粒子の形態観察で外部から混入したと思われる鉄錆、砂等が多く観察されていますので、Is値が高い要因は、外部混入による異物の影響と思われます。採油が停止直後と良好な条件で実施したものの、採油がドレン配管からであったため、配管内部の汚染物の影響により採油直前に.リットル廃油を実施しても汚染物が残留してしまった可能性があります。汚染物の影響の有無をSOAPにより確認したところ、機器の摩耗により発生する金属元素は殆ど検出されていないことから、Is値が高い値を示したのは、やはり採油時に混入した異物によるものと判断されました。尚、より詳細に潤滑状態を知るためには、今回の採油から時間以上経過して採油を実施すれば、理論的には摩耗の進行状態の確認が出来ますので、この経過時間を参考に検討されることを合わせて推奨します。は良好と判断します。粘度は良好と判断します。粘度は.mm/sと新油値mm/sに比較して、粘度変化率は-％で、当社推奨の管理限界値である±％以内にあり、良好と判断します。水分は良好と判断します。水分はと当社推奨の管理限界値の以下であり、良好と判断します。全酸価は良好と判断します。全酸価は.mgKOH/gと新油値.mgKOH/g以内にあり、良好と判断します。IRの結果、良好と判断します。IRの結果、油劣化の兆候を示すカルボン酸の吸収が確認されていないことから、良好と判断します。計数汚染度は当社推奨の管理限界値を超えています。計数汚染度は当社推奨の管理限界値を超えています。計数汚染度はNAS級以上と当社推奨の管理限界値のNAS級を超えています。重量汚染度はmg/mlとなっています。重量汚染度はmg/mlとなっています。粒度分布は測定不能です。粒度分布は、適正な散乱強度がえられず正確な測定ができません。機器の潤滑状態摩耗粒子診断の結果、異常摩耗の早期発見パラメータであるIs値がの乗と高く、摩耗粒子の形態観察で外部から混入したと思われる鉄錆、砂等が多く観察されています。SOAPによる油中金属濃度の結果、良好です。SOAPの結果、油の添加剤成分であるリン、亜鉛が検出されています。SOAPによる油中金属濃度の結果、良好です。D－SOAPの結果、鉄、鉛、油の添加剤成分であるリン、亜鉛、外部から混入したと思われるカルシウムが検出されています。摩耗粒子診断の結果、外部から混入したと思われる鉄錆、砂等が多く観察されています異常摩耗の早期発見パラメータであるIs値がの乗と高く、摩耗粒子の形態観察の結果、外部から混入したと思われる鉄錆、砂等が多く観察されています。SEM・XMAの結果、鉄、硫黄を含む粒子が観察されています。摩耗粒子診断で観察された粒子をSEM・XMAで詳細に観察した結果、鉄、硫黄を含む粒子が観察されています。
報告№103-0182 報告№103-0182 | 分析№103-01599 分析№103-01599 | 103-01599 | 分析の結果、軸受軌道面には若干フレーキングが発生しているものの、軸受は継続使用可能な状態にあると判断します。このことは、マイクロフレーキングにより発生した摩耗粒子が観察されているものの、D－SOAPの鉄濃度と油量.リットルからベアリング軌道面で発生している摩耗発生面積を試算した結果、軌道面面積の.％程度と使用可能な範囲にあること以上のことから軸受は継続使用可能な範囲にあると判断しました。新油との比較が必要ですが、水分及びIRが良好であることから、現時点では使用可能な状態であると考えられますが、今後、粘度変化の把握、油劣化の予測を行う場合、新油データが必要ですので、現在使用している新油をご提供下さい。粘度は良好と判断します。粘度はmm/sでした。新油データが当社データベースになかったため、判定できなかったものの、油名からISOVGグレードであることが確認できますので、このISOVGグレードの粘度範囲を～.mm/s以内にあり、良好と判断します。尚、粘度の変化率を正確に把握することは重要ですので、現在使用している新油を分析し、そのデータを基準に管理することを推奨します。水分は良好と判断します。水分は.ppmと管理限界値の以下にあり、良好と判断します。全酸価は判定できませんでした。全酸価は.mgKOH/gでした。新油データが当社データベースになかったため、判定できませんでした。全酸価は新油データとの比較管理が必要ですので、現在使用している新油を分析し、そのデータを基準に管理することを推奨します。IRは良好と判断します。IRはチャートに示すように、油劣化の兆候を示すカルボン酸の吸収が確認されていないことから、継続使用可能な状態にあると考えられます。但し、このIRも全酸価同様に新油データとの比較による判断が必要ですので、現在使用している新油を分析することを推奨します。重量汚染度は良好の範囲にあるものの、計数汚染度は測定不能でした。計数汚染度は測定できませんでした。計数汚染度は測定時にセンサーエラーが発生したため、測定できませんでした。重量汚染度は良好と判断します。重量汚染度は.mg/mlと当社推奨の管理限界値のmg/ml以内にあり良好と判断します。機器の潤滑状態フェログラフィーのIs値はの乗とやや高く、マイクロフレーキングにより発生した摩耗粒子が若干見られました。SOAPは良好でした。SOAPの結果、油の添加剤成分であるリンが検出されました。D－SOAPの結果、摩耗により発生した鉄が検出されました。D－SOAPの結果、摩耗により発生した鉄が検出されました。フェログラフィーの結果、Is値がの乗とやや高く、マイクロフレーキングにより発生した摩耗粒子が若干見られました。フェログラフィーの結果、Is値がの乗とやや高く、マイクロフレーキングにより発生した摩耗粒子が若干見られました。
報告№104-0343 報告№105-0186 | 分析№104-02363 分析№105-01259 | 105-01259_○ | トライボ診断により、機器軸受の潤滑状態、潤滑油の劣化状態を診断することを目的としました。分析の結果、摩耗は安定しており、継続使用可能と判断します。このことは、以下のことから判断しました。計数汚染度がNAS級と前回のNAS級に比較してランク減少し、清浄なレベルにあること。D－SOAPの結果、ベアリングの摩耗により発生する鉄の検出量が微量であること。異常摩耗の早期発見パラメータであるフェログラフィーのIs値がと良好の範囲にあること。
報告№109-09136 報告№110-00084 | 分析№109-001160 分析№110-000297 | 110-000297 | 摩耗状態SOAP／D－SOAPにより分析した結果、潤滑油中からは鉄、銅、亜鉛が検出されました。検出されたこれらの金属は、粒子観察の結果から、大きな応力を繰り返し受けて発生した疲労摩耗粒子、金属潤滑部が局部的に油膜切れを起して発生する鉄系シビア粒子と銅系シビア粒子でした。観察された摩耗粒子の材質と形態を、SEM・XMAで詳細に観察した結果、鉄、クロム、マンガンを含む粒子や銅、亜鉛、鉄、マンガンが確認されたことから、これらの粒子は軸受軌道面および保持器の摩耗により発生したものと思われました。本軸受は、異常摩耗の早期発見パラメータであるフェログラフィーのIs値がの乗と高い範囲にあり、潤滑が厳しい状態にあったことが分かります。銅を使用した箇所で摩耗が発生していることが確認されましたが、転がり軸受の保持器には銅合金が使用されておらず、且つ、ご提供いただいた図面からも銅合金を使用した部位は確認されませんでした。汚染度計数汚染度はNAS級以上と当社推奨の管理限界値を超えていました。フィルタ表面の異物観察で鉄錆、砂等が観察されたことから、汚染度が高い要因は、摩耗と外部混入異物の影響と思われます。粘度、水分、全酸価、IRの各データは良好でした。結論本軸受の潤滑油を分析した結果、潤滑油中には転がり疲労により発生した疲労摩耗粒子が観察されました。この粒子は、軸受の軌道面に繰り返し加わった圧力により軌道面や転道面が疲労して剥離したもので、は、使用時間が使用開始から時間程度と比較的短時間であるにもかかわらず疲労剥離が発生したのが特徴的でした。一般に、転がり軸受の潤滑状態は、健全であればμm未満の油膜が生成され弾性流体潤滑状態となって摩耗はほとんど発生しないことが知られています。今回観察された疲労摩耗粒子は、使用を開始した当初から徐々に発生し、その摩耗粒子が二次的に摩耗を誘引しながらさらに摩耗が進展したことが観察の結果から推定できました。摩耗粒子が発生する原因となった油膜破断は、軸受の外輪と軸受箱の合わせ部の嵌め合いが適切でなかったり、ポンプ内部の流体振動が原因となって主軸がスラスト方向に振動したり、あるいは、回転体のアンバランスが原因となったりするなどして微振動が発生したと推定されます。このような原因で微振動が発生した場合、転がり軸受内の潤滑部は高い面圧状態となりμm未満の油膜は破断し、破断した箇所から微小亀裂が発生して破壊的な疲労摩耗につながることがあります。の稼働時間であるにもかかわらず、摩耗粒子の観察結果からは疲労摩耗で発生する特徴的な摩耗粒子が観察されており、このことから使用の初期段階から転動体と内輪、或いは、外輪に高い面圧が存在していたことが分かりました。これは、転がり軸受内の潤滑部で高い面圧が発生していたことを示すものです。軸受内部で発生する高面圧は、転がり疲労の原因となって疲労剥離につながり、結果として軌道面などでマイクロディンプルをが発生させします。マイクロディンプルはμm前後といわれる流体潤滑膜の形成に大きく影響を与え、油膜形成は困難となります。これにより油膜破断が起きて転動体と軌道面との潤滑状態が一気に悪化して破損したと推定されます。観察された大型の摩耗粒子は、油膜形成が出来なくなって金属接触が主体的となって発生する凝着摩耗粒子です。以上のことから、比較的短期間で軸受が損傷した原因は順不同ですが、与圧が過大ミスアライメント過大な荷重発生過大な軸振れなど、軌道面に過大な荷重が加わる条件があったためと推定されました。再発防止のため、以下の対策を推奨します。油量がLと少量であることから、油槽内を清掃する更油をする際には、汚染度がNAS級クラスの清浄な潤滑油を充填する組付け直後には、時間後に採油を実施し、組付け状態を確認する組付け直後には、振動を測定して状態を確認しておく与圧管理、適切な芯出し、スラスト変動幅と軸振れ量の確認を実施する定期的なトライボ診断による状態の監視
報告№101-0068 | 分析№101-00790 | 101-00790 | 分析の結果、を示す全酸価、IR、RBOTの各データは良好であり、この油は継続使用可能と判断します。尚、RBOTがminと新油値minに比較して、残存寿命は％となっていました。本試料油は年月から使用を開始しており、年ヶ月間使用したことになり、減少率は、.min/月となります。一方、軸受の潤滑状態を知るため計数汚染度、重量汚染度、フェログラフィー、SOAP／D－SOAPを実施しました。その結果、計数汚染度がNAS級と汚染されていました。光学顕微鏡写真、及び、フェログラフィーの摩耗粒子の観察結果から、摩耗粒子も見られますが、外部から混入した鉄錆、砂等が多く見られることから、汚染要因は、外部から混入した異物によるものと考えられました。これらの異物は、採油箇所がドレン配管からであるため、油槽底部に沈降していたものが採取されたものと考えられました。運転を開始するとこれらの異物が攪拌、循環され、ストレーナの目詰まりやバルブ類の動作障害を発生させる可能性がありますので、早急に濾過を実施されることを推奨します。
報告№103-4020 | 分析№103-01837 | 103-01837 | 分解点検実施後に分析を実施した結果、が非常に悪く、軸受の摩耗が進行することが懸念されるため、至急濾過を実施することを推奨します。このことは、計数汚染度がNAS級とやや高く、異常摩耗の早期発見パラメータであるフェログラフィーのIs値が、の乗とやや高く、摩耗粒子の形態観察の結果、異物の噛み込み、金属表面の微小突起により発生する切削粒子、金属接触が厳しい場合に発生するシビア粒子、外部から混入した異物が多く見られ、光学顕微鏡写真に示すように、鉄錆、金属片が多く見られたことから判断しました。
報告№107-6588 報告№107-4553 | 分析№107-02904 分析№107-02749 | 107-02749 | トライボ診断の結果、潤滑油の基本特性、摩耗、汚染について以下のことが分りました。基本特性油の基本特性としての粘度、全酸価、全塩基価は新油データを基準として評価しますが、今回は油名が不明であったため、比較評価は出来ませんでした。正確な評価には、新油値、或いは新油の提供が必要です。IRの結果、油劣化の兆候を示すカルボン酸と思われる吸収が確認されたことから、油が劣化している可能性が考えられました。摩耗状態油中摩耗粒子の観察結果から、摺動面の潤滑はマイルドな状態にあることが確認出来ました。但し、SOAPによる固形分濃度を測定した結果、カルシウムが.ppm検出されました。カルシウムが検出された原因は、油の添加剤成分のカルシウムが析出したためと思われます。カルシウムなどの汚染物は、軸受メタルなどの摺動面に噛み込み、切削摩耗の原因となってメタル摩耗が進行したり、或いは、油温が低温になっている始動時に、オイルの飽和点が下がりスラッジとして析出し、エンジン始動に影響が出たりすることもあるため、これらに対する注意が必要です。弊社では、潤滑状態の過酷度を知るパラメータとして、摩耗粒子を測定し定量化するIs値を適用しています。今回、このパラメータによる評価をした結果、本試料の潤滑状態が混合潤滑領域の初期段階にあることが分かり、摩耗が更に進行する可能性があることが分かりました。汚染状態エンジンオイルの汚染度は、非常に高い値でした。汚染度が高い要因は、SOAPで鉄、油の添加剤成分であるリン、亜鉛、カルシウムが比較的多く検出されたことから、摺動面の摩耗や油の添加剤成分の析出によるものと思われます。総合判断油劣化が確認され、汚染度が高いことから、更油を実施する必要があります。採油後の再分析の採油周期は、油量、ポンプ吐出油量、ラインフィルタの精度により計算出来るため、これら情報の提供により計算しますので、計算が必要な場合は弊社担当者に連絡をお願いします。
報告№109-09136 報告№113-00398 | 分析№109-001160 分析№113-001589 | 113-001589 | 臨時・濾過前の試料油を分析した結果、D-SOAPで鉄が.からに増加し、潤滑状態がやや厳しい場合に発生するシビア粒子がやや多く観察されました。また、電子顕微顕微鏡、XMAによる分析の結果で、カーボンの析出が確認されました。現在のところ、計数汚染度はNAS級と非常に良好の範囲にあるものの、摩耗粒子の増加やカーボンの析出により、汚染度がNAS級のやや不良領域に上昇した場合、バルブ類の動作障害やフィルタの目詰まり等が発生することが懸念されます。定期的な分析今後の汚染度の増加および摩耗の進行状況を確認するために、定期的に分析を実施することを推奨します。フェログラフィー【定量分析：Is値】Is値は異常摩耗の早期発見パラメータのつで、摩耗程度を定量化するために用います。前回に比較してIs値はのマイナス乗から乗に上昇しているものの、非常に良好領域にありました。フェログラフィー【定性分析：摩耗粒子および摩耗形態観察】観察された代表的な粒子は、以下の通りでした。正常な摩耗粒子・潤滑状態が正常なマイルド摩耗により発生。シビア粒子・潤滑状態がやや厳しい凝着摩耗により発生。金属潤滑部が局部的に油膜切れを起していると考えられます。観察された摩耗粒子の中でもシビア粒子は、注意が必要です。シビア粒子は、凝着摩耗に分類されます。これらの摩耗粒子は、摺動面で凝着、破断を繰り返し、この過程で生じる移着粒子が成長して摩耗粒子となります。そのため、摺動面では局部的に油膜切れが発生していることを示しています。この状態が継続した場合、摩耗粒子のサイズは徐々に大型化していき、設備の損傷に至る場合がありますので、濾過を実施したとしても摩耗粒子の発生原因は取り除かれていないため傾向監視が必要です。Iカップリング発光分光分析【SOAP／D-SOAP】検出された金属元素から発生箇所を推定すると、以下の通りでした。鉄、銅、亜鉛・シリンダ内壁、ポンプ内部等バリウム・添加剤カルシウム、ナトリウム・外部混入異物前回に比較して計数汚染度はNAS級からNAS級にランク増加しているものの、非常に良好領域にありました。また、カーボンは.μm程度のサイズで析出することが多いことから、.μmと.μmサイズのフィルタで濾過を実施し、フィルタ残留物の重量の差分を確認しました。その結果、表に示すように、差分はmg/mlでした。表重量汚染度[mg/ml] 重量汚染度[mg/ml] 差分[mg/ml] . 電子顕微鏡・X線マイクロアナリシス写真に示すように、フィルタを電子顕微鏡で観察し、XMAを行ったところ、写真の矢印に示すように、カーボンの析出が確認されました。写真電子顕微鏡写真写真XMA）
報告№101-0302 | 分析№101-02888 | 101-02888 | 分析の結果、金属表面にできた酸化膜がギヤ歯面の高い圧力とすべり摩擦の影響で剥離した、酸化膜の摩耗が発生していることが確認されました。この現象は、使用している潤滑油の特性によるものと思われます。腐食摩耗の発生しにくい油種に変更されることを推奨します。尚、本軸受がころがり軸受であり、且つ、採油が適正に実施された場合、軸受は厳しい潤滑状態にあると考えられ、このままの継続使用では損傷する可能性が高い状況にあると考えられますので、機器点検時にはベアリングの交換を検討されることを推奨します。又、解析を行うためには、機器の構造、サイズ、軸受のタイプ等の情報が非常に重要ですので、今後は、別添資料分析依頼書にご記入くださいまして、ご提出いただけますようお願い申し上げます。考察は良好と判断します。粘度は良好と判断します。粘度はmm/sと新油値.mm/sに比較して、粘度変化率は-％で、当社推奨の管理目安である±％以内にあり、良好と判断します。水分は良好と判断します。水分はと当社推奨の管理目安の以下にあり、良好と判断します。全酸価は良好と判断します。全酸価は.mgKOH/gと当社推奨の管理目安のmgKOH/g以内にあり、良好と判断します。計数汚染度、重量汚染度、共に当社推奨の管理目安を超えていました。計数汚染度は当社推奨の管理目安を超えていました。計数汚染度はNAS級以上と当社推奨の管理目安のNAS級を超えていました。重量汚染度は当社推奨の管理目安を超えていました。重量汚染度はmg/mlと当社推奨の管理目安のmg/mlを超えていました。機器の潤滑状態金属表面にできた酸化膜がギヤ歯面の高い圧力とすべり摩擦の影響で剥離した、酸化膜の摩耗が発生していることが確認されました。SOAPの結果は、油の添加剤成分であるリンと摩耗により発生した鉄が検出されました。油中の添加剤及びμm未満の摩耗粒子を検出できるSOAPの結果、摩耗により発生した鉄がppm、油の添加剤成分であるリンがppm検出されました。D－SOAPの結果、摩耗により発生した鉄がppm検出されました。大型の摩耗粒子を検出できるD－SOAPの結果、摩耗により発生した鉄がppm検出されました。金属表面にできた酸化膜が摩耗する腐食摩耗が発生しており、更に摩耗が進行する状況にあります。摩耗の過酷度を示すIs値がの乗と高い値を示していました。摩耗粒子の形態観察の結果、金属表面にできた酸化膜がギヤ歯面の高い圧力とすべり摩擦の影響で剥離した、酸化膜の摩耗が発生していることが確認されました。本軸受がころがり軸受であり、且つ、採油が適正に実施された場合、軸受は損傷する可能性が高い状況にあると考えられますので、機器点検中にある場合は注意してください。
報告№109-09136 報告№110-00783 | 分析№109-001160 分析№110-003751 | 110-003751 | Iカップリング発光分光分析供試のタービン油をSOAP／D－SOAPで分析した結果、鉄、錫、亜鉛、カルシウム、バリウム、ケイ素、ナトリウムが検出されました。これらの検出された金属元素から発生箇所を推定すると鉄、錫・軸受等バリウム・オイル添加剤亜鉛、カルシウム、ケイ素、ナトリウム・外部混入異物であると思われます。このうち、機械部品が摩耗したと思われる元素はのグループです。フェログラフィー異常摩耗の早期発見パラメータとして摩耗粒子を定量化して評価するフェログラフィーのIs値は、前回ののマイナス乗から乗に上昇していることが確認されました。摩耗粒子の形態で比較的多く観察された粒子は、潤滑状態が正常な場合に発生する摩耗粒子、外部から混入したと思われる鉄錆等でした。このような摩耗粒子が観察された場合には、潤滑部で発生している摩耗は、正常なマイルド摩耗であることが分かります。前回に比較して計数汚染度はNAS級からNAS級にランク増加し、当社推奨の管理限界値に到達していました。フィルタ表面の異物観察で鉄錆、砂、樹脂等が観察されたことから、汚染度が高い要因は、摩耗と外部混入異物の影響と思われます。粘度、水分、全酸価、IR、RBOTの各データは良好でした。軸受および潤滑油は継続使用可能な状態にあると判断します。但し、油中の汚染度が高いため、可能であれば濾過を推奨します。濾過が実施出来ない場合は、ヶ月後に摩耗試験を実施し、汚染度および摩耗の進行状況確認することを推奨します。
報告№109-09136 報告№111-00666 | 分析№109-001160 分析№111-003365 | 111-003365 | トライボロジーを活用した設備診断法による結果、分析の結果、粘度が新油と比較して%低下していることがわかりました。粘度は、潤滑油として最も基本的な特性であり、特にギヤ油の場合は歯車の歯面同士が金属接触にならないようにするために極めて重要です。油中金属濃度の分析結果でギヤの主成分である鉄濃度があまり高くないことから、現時点では歯面の摩耗は正常な範囲にあると判断しますが、設備台帳などで今一度、適切な粘度について調べることを推奨します。仮に、今回分析している試料油の粘度が適切でない場合は、歯車の摩耗を予防するためにも至急更油を検討してください。さらに、油中水分濃度が異常です。水分は、油膜が薄くなる影響があり、また錆の発生もあることから、可能であれば更油を推奨します。更油水分濃度が高いことから、可能であれば更油を推奨します。異種油の混入および油名の確認異種油の混入の有無、油名を再確認することを推奨します。バックラッシによる評価トライボロジーを活用した設備診断法では、バックラッシの増加量を分析結果から計算できますので、構造が確認できる図面、ギヤの形式、歯形、モジュール、歯数、歯幅、油入替後の稼働時間ならびに分解点検後の稼働時間をお知らせ下さい。計算結果をご報告いたします。フェログラフィー異常摩耗の早期発見パラメータとして摩耗粒子を定量化して評価するフェログラフィーのIs値は、潤滑状態が正常なの乗でした。摩耗粒子の形態で比較的多く観察された粒子は、潤滑状態が正常な場合に発生する摩耗粒子局部的に高圧・高温となる場合に発生するフリクションポリマ外部から混入したと思われる鉄錆等でした。これらの摩耗粒子が観察された場合、潤滑部で発生している摩耗形態は、正常なマイルド摩耗であり、そして局部的ではあるものの高圧・高温の箇所が発生していることも分かります。フリクションポリマは、潤滑油がギヤ歯面や軌道面に押し込められ高圧状態になると同時に、圧縮熱により高温状態になった結果、基油自身が重合反応を起こし生成することが知られています。そのため、高圧高温状態の解消がなされなければ、潤滑油の劣化が進行し、粘度上昇に因る潤滑異常に進展する場合があります。Iカップリング発光分光分析供試の潤滑油を分析した結果、検出された金属元素は、SOAP-Tの結果表に示すように、鉄、鉛、銅、錫、リン、亜鉛、カルシウム、アルミニウム、マグネシウム、ホウ素でした。検出されたこれらの金属元素から発生箇所を推定すると鉄、鉛、銅、錫・ギヤ・軸受等リン、亜鉛、カルシウム・オイル添加剤アルミニウム、マグネシウム、ホウ素・外部混入異物であると思われます。このうち、機械部品が摩耗したと思われる元素はのグループです。SOAP-Tで油の添加剤成分として含まれている亜鉛、カルシウムが検出されました。ご提供頂いたスーパーマルパスDXの新油には、亜鉛、カルシウムは含まれていないことから、異種油が混入したか、或いは、油名が違う可能性があります。検出された中でもカルシウムが非常に高い濃度であることから、カルシウム添加剤が含まれている油種はディーゼルエンジンオイルが考えられます。計数汚染度はやや高い値でした。フィルタ表面の異物観察で表面が茶褐色で金属片、鉄錆、砂等が観察されたことから、汚染度が高い要因は、摩耗とスラッジ、そして外部混入異物の影響と思われます。粘度粘度は、.mm/sと新油値の.mm/sに比較して粘度変化率が-％となっており、当社推奨の管理限界値である±％を超えていました。適正な粘度範囲で使用していない場合、ギヤ歯面や軌道面で油膜切れが発生し、摩耗が進行することが懸念されます。水分が当社推奨の管理限界値を超えていました。今後、水分の影響で油槽内に錆が発生し、その影響で摩耗が発生する懸念があります。酸価・IR酸価はmgKOH/gと新油値の.mgKOH/gに比較して高い値でした。IRの結果、油劣化の兆候を示すカルボン酸の吸収は確認されず、新油のIRスペクトルと一致しない箇所が確認されたことから、異種油の混入または油名の誤りなどが考えられます。
報告№109-09136 報告№109-09606 | 分析№109-001160 分析№109-003723 | 109-003723 | 、汚染度、潤滑状態は良好でした。潤滑油および軸受は継続使用可能な状態にあると判断します。
報告№107-6019 報告№107-6535 | 分析№107-01038 分析№107-01040 | 107-01040 | 精点Aを実施した結果、前回に比較して計数汚染度がNAS級からNAS級にランク増加し、管理限界値に到達していました。異常摩耗の早期発見パラメータであるフェログラフィーのIs値がの乗と前回に比較して桁上昇し、摩耗粒子形態観察で金属接触が厳しい場合に発生するシビア粒子、外部から混入したと思われる砂が観察され、フィルタ写真でも金属片や砂が観察されたことから、汚染度が高い原因は、摩耗および外部から混入したと思われる異物と考えられました。今後、摩耗粒子および異物が軸受摺動面に噛み込み、摩耗が進行することが懸念されるため、可能であれば濾過を実施することを推奨します。濾過が実施出来ない場合は、ヶ月後に精点Bを実施し、汚染度および摩耗の進行状況を確認することを推奨します。これらのことは、前回に比較して計数汚染度がNAS級からNAS級にランク増加し、管理限界値に到達していたこと異常摩耗の早期発見パラメータであるフェログラフィーのIs値がの乗とやや高く、摩耗粒子形態観察の結果、金属接触が厳しい場合に発生するシビア粒子、外部から混入したと思われる砂が観察されたことフィルタ写真でも金属片、砂が多く観察されたことD－SOAPの結果、前回に比較して鉄、銅、錫が増加していたこと以上のことから判断しました。尚、を示す粘度、水分、全酸価、IR、RBOTの各データは良好の範囲にあることから、この油は継続使用可能と判断します。
報告№109-09136 報告№110-00450 | 分析№109-001160 分析№110-002026 | 110-002026 | 浄油後の試料油を分析した結果、浄油前に比較して水分は減少していました。計数汚染度はNAS級以上からNAS級にランク減少し、重量汚染度はmg/mlからmg/mlに増加し、共に当社推奨の管理限界値を超えていました。フィルタ表面の異物観察で表面が茶褐色で鉄錆、砂等が観察されたことから、汚染度が高い要因は、スラッジと外部混入異物の影響と思われます。分析の結果、計数汚染度・重量汚染度は共に当社推奨の管理限界値を超え、スラッジが残留していることが確認されたことから、浄油だけでは汚染物であるスラッジや外部混入異物を除去することはできなかったことが確認されました。
報告№109-09136 報告№114-00264 | 分析№109-001160 分析№114-000964 | 114-000964 | 分析の結果、水分がppm、計数汚染度がNAS級以上、重量汚染度がmg/mlと全て当社推奨の管理限界値を超えています。金属表面が腐食して腐食摩耗が発生したり、油中の汚染物が軸受軌道面に噛み込み摩耗が進行することが懸念されます。軸受は継続使用可能な状態にあると判断します。但し、疲労摩耗粒子が確認されたことから、以下の対策を推奨します。更油水分および油の汚染度が高いことから、ケース内が腐食したり、摩耗粒子や異物等の夾雑物が潤滑部に噛み込むことによる摩耗の進行が懸念されます。当該機は、更油を推奨します。更油をする際には、ケース内を清掃し、更油する新油もNAS級程度の清浄な潤滑油を更油することを推奨します。定期的な分析今後の進行が懸念される疲労摩耗の推移を監視するため、定期的な分析実施を推奨します。分析結果異常摩耗の早期発見のパラメータであるフェログラフィーのIs値は、レベルと正常です。しかし、潤滑部の摩耗が認められたため、定期的に潤滑油分析を実施し、摩耗推移を監視することが有用と考えます。フェログラフィーで観察された代表的な粒子は、以下の通りです。疲労摩耗粒子・繰返し応力による金属疲労で発生。大型化するとフレーキングの発生が懸念されます。SOAP/D-SOAPの結果、鉄が比較的高い値で検出されていることから、軸受軌道面の摩耗が発生していると推定されます。亜鉛がSOAPでppm、D-SOAPでppm検出されていることから、亜鉛を使用した箇所の溶出・摩耗が発生していると考えられます。発生箇所が亜鉛メッキされた部品であった場合、耐食性が低下して腐食に進展することが懸念されます。計数汚染度はNAS級以上、重量汚染度はmg/mlと共に当社推奨の管理限界値を超えています。フィルタグラムで鉄錆等が観察されていることから、汚染度が高い要因は、外部混入異物の影響と思われます。粘度、酸価、IRの各データは良好です。水分はppmと当社推奨の管理限界値を大きく超えています。今後、水分の影響でケース内に錆が発生し、その影響で摩耗が発生する懸念があります。
報告№104-0278 | 分析№104-02090 | 104-02090 | 濾過後の試料油を分析した結果、計数汚染度が前回NAS級から、今回NAS級に約年ヶ月でランク上昇しました。摩耗粒子形態観察及びフィルタ写真に見られるように、鉄錆・砂等が多く観察されているため、汚染度が上昇した要因は、外部から混入した異物によるものと考えられました。鉄錆等の異物は、通常運転中、過去作業中、今回採油時などに混入したと考えられます。又、潤滑異常の早期発見パラメータである摩耗過酷度を示すIs値がの乗と非常に良好の範囲にあることから、潤滑状態は良好な状態にあると判断します。
報告№107-6026 報告№107-0415 | 分析№107-02108 分析№107-02229 | 107-02229 | お客様からご提供いただいた経緯に関する情報は以下の通りです。発電機停止操作中に、遮断機が正常に動作せず、入切の動作が繰り返し発生したため、発電機の回転数が正常時のように徐々に減速せず変動が発生した。この影響によるスラストメタルの損傷発生が懸念されたため、前回臨時分析を実施した。今回は、その臨時分析で汚染度がD級と処置領域にあったため、濾過を実施した。濾過後の汚染度を確認する。臨時分析・濾過後の試料油を分析した結果、前回に比較してD級からNAS級にランク改善され、その他のデータも良好の範囲にあることから、この油は継続使用可能と判断します。
報告№103-0006 報告№103-0006 | 分析№103-00099 分析№103-00099 | 103-00099 | 分析の結果、ギヤ歯面、転がり軸受の保持器、すべり軸受の摺動面に摩耗により発生した傷が若干発生していると思われますが、継続使用可能な状態にあると判断します。このことは、SOAP／D-SOAPでギヤの摩耗により発生する鉄、転がり軸受保持器の摩耗により発生する銅、すべり軸受の摩耗により錫が検出され、フェログラフィーの摩耗粒子形態観察の結果から、ギヤ歯面の微小な疲労摩耗により発生する摩耗粒子や転がり軸受の保持器の摩耗により発生する銅系粒子がみられることから判断しました。尚、バックラッシの増加量を分析結果から計算できますので、構造が確認できる図面、ギヤの形式、歯形、モジュール、歯数、回転数、増速比、歯幅をお知らせ下さい。計算結果をご報告いたします。新油との比較が必要ですが、水分及びIRが良好であることから、現時点では使用可能な状態であると考えられますが、今後、粘度変化の把握、油劣化の予測を行う場合、新油データが必要ですので、現在使用している新油をご提供下さい。粘度は判定できませんでした。粘度はmm/sでした。新油データが当社データベースになかったため、判定できなかったものの、油名からISOVGグレードであることが確認できますので、このISOVGグレードの粘度範囲は.～mm/sですので、本試料油の粘度は範囲内にあり、良好と判断します。尚、粘度の変化率を精確に把握することは重要ですので、現在使用している新油を分析し、そのデータを基準に管理することを推奨します。水分は良好と判断します。水分はと管理限界値の以下にあり、良好と判断します。全酸価は判定できませんでした。全酸価はmgKOH/gでした。新油データが当社データベースになかったため、判定できませんでした。全酸価は新油データとの比較管理が必要ですので、現在使用している新油を分析し、そのデータを基準に管理することを推奨します。IRは良好と判断します。IRはチャートに示すように、油劣化の兆候を示すカルボン酸の吸収が確認されていないことから、継続使用可能な状態にあると考えられます。但し、このIRも全酸価同様に新油データとの比較による判断が必要ですので、現在使用している新油を分析することを推奨します。計数汚染度、重量汚染度、共に良好と判断します。計数汚染度は良好と判断します。計数汚染度はNAS級と当社推奨の管理限界値のNAS級以内にあり良好と判断します。重量汚染度は良好と判断します。重量汚染度は.mg/mlと当社推奨の管理限界値のmg/ml以内にあり良好と判断します。機器の潤滑状態フェログラフィーの結果、ギヤ歯面に若干疲労摩耗により発生した傷が発生していると思われますが、異常摩耗の早期発見パラメータであるIs値がの乗と良好の範囲にあり、継続使用可能な状態にあると判断します。SOAPは良好と判断します。SOAPの結果、摩耗により発生した鉄、銅が若干検出されていますが、良好の範囲にあると判断します。尚、油の添加剤成分であるリン、カルシウムが検出されました。D－SOAPの結果、鉄、錫が検出されました。D－SOAPの結果、摩耗により発生する鉄、錫が検出されました。フェログラフィーの結果、ギヤ及び軸受は継続使用可能な状態にあると判断します。フェログラフィーの結果、ギヤ歯面に若干疲労摩耗により発生した傷が発生していると思われますが、継続使用可能な状態にあると判断します。又、転がり軸受の保持器及びすべり軸受に摩耗が若干発生していることが確認されていますが、継続使用可能な範囲にあると判断します。
報告№109-09249 報告№109-09249 | 分析№109-001751 分析№109-001751 | 109-001751 | 分析の結果、全ての分析項目の値が当社推奨の管理基準を満たしており、新油分析値との比較結果も問題となる値はなかったことから、油は継続使用可能な状態であり、運転中における潤滑状態も正常であったものと判断します。特性低下特性低下に係るパラメータの分析結果は良好と判断します。粘度粘度はmm/sと新油値mm/sに対する粘度変化率は-％で、当社推奨の管理限界値である±％以内にあり、良好と判断します。全酸価添加タービン油については、当社では管理限界値を設定しておらず、新油分析値との比較及び他の分析項目の結果より全酸価の状態判断を行います。その結果、全酸価は.mgKOH/gと新油値に比較して若干高くなっていますが、IRチャートに示すように劣化の兆候として現れるカルボン酸などの有機物・有機化合物の発生が確認されていないことから、異常のない値と判断します。酸化安定度酸化安定度はminであり、当社推奨の管理限界値のmin以上であることから良好と判断します。有機物・有機化合物有機物・有機化合物は、IRチャートによる新油分析値との比較の結果、cm-付近に劣化の兆候を示すカルボン酸の吸収が確認されていないことから、良好と判断します。色相はLであり、新油値のL.に比較して大きな変化はないことから、良好と判断します。汚染に係るパラメータの分析結果は良好と判断します。水分は.ppmであり、当社推奨の管理限界値の以下であることから良好と判断します。汚染粒子数はNAS級であり、当社推奨の管理限界値のNAS級以内であることから良好と判断します。汚染度物重量は.mg/mlであり、当社推奨の管理限界値のmg/ml以内であることから良好と判断します。摩耗運転中における潤滑状態は正常であったものと判断します。異常摩耗の早期発見パラメータであるフェログラフィーのIs値がのマイナス乗と当社基準値と比較して良好の範囲にあったことから潤滑箇所の潤滑状態は正常と判断します。金属濃度SOAP法により金属濃度を測定した結果、金属元素は検出されなかったことから、潤滑箇所で発生する金属接触による摩耗や、外部からの異物などの混入は見られず良好と判断します。金属濃度酸溶解法により金属濃度を測定した結果、潤滑箇所で発生する金属接触によって検出される銅が、外部から混入したと思われるナトリウムがと僅かに検出されましたが良好と判断します。
報告№109-09136 報告№111-00666 | 分析№109-001160 分析№111-003359 | 111-003359_date120313 | トライボロジーを活用した設備診断法による結果、対象設備はピストンのオイルリングが摩耗して燃焼ガスのシール性が低下し始めていると推定されますが、現時点では継続使用可能な状態にあると判断します。但し、コンロッドのメタルの摩耗に影響を与える成分が高濃度に検出されていることから、今後の摩耗の進行を傾向監視するため、以下の対策を推奨します。更油ディーゼルエンジン中にSOAP-Tでカルシウムが検出された場合、そのカルシウムは燃料中の微量硫黄分と潤滑油中の添加剤とが化学反応して硫酸カルシウムになっていることが知られています。硫酸カルシウムは、いわゆる石膏であり、軸受の軟質金属に喰い込んだり、埋め込まれたりして潤滑中に相手材を切削し、結果として軸受寿命が短くなることが弊社の研究結果から判明しています。本試料油は、このカルシウム濃度が比較的高いため軸受メタルの摩耗が促進する可能性が極めて高いことから、可能であれば更油を推奨します。次回点検でオイルリングの点検対象設備はピストンのオイルリングが摩耗して燃焼ガスのシール性が低下し始めていると推定されます。現時点では直ちに異常な状態にはならないと判断しますが、シール性が低下した場合、エンジンオイル中に混入した燃焼ガスがオイルの添加剤とが化学反応してメタルを摩耗させる異物になるため注意が必要です。今回のデータでは、メタルの摩耗がわずかに確認されていますが継続使用は可能な状態にあると判断しますが、次回の定期点検ではオイルリングの摩耗状況の確認を推奨します。定期的な分析切削摩耗の進行が懸念されるため、今後は定期的に分析を実施し、摩耗の進行状況を確認することを推奨します。フェログラフィー異常摩耗の早期発見パラメータとして摩耗粒子を定量化して評価するフェログラフィーのIs値は、潤滑状態がやや厳しいの乗でした。摩耗粒子の形態で比較的多く観察された粒子は、潤滑状態が正常な場合に発生する摩耗粒子異物の噛み込みにより発生する切削粒子でした。これらの摩耗粒子が観察された場合、潤滑部で発生している摩耗形態は、正常なマイルド摩耗異物による切削摩耗であることが分かります。切削摩耗は、他の摩耗形態に比較して摩耗進行速度が速く注意が必要で、定期的なトライボロジーを活用した設備診断法による状態監視が必要と考えます。切削摩耗の原因となる混入異物が残留している場合、この異物により切削摩耗が継続して発生する可能性があります。Iカップリング発光分光分析供試の潤滑油を分析した結果、検出された金属元素は、SOAP-Tの結果表に示すように、錫、リン、亜鉛、カルシウム、ナトリウム、マグネシウムでした。検出されたこれらの金属元素から発生箇所を推定すると錫・エンジン部品リン、亜鉛、カルシウム・オイル添加剤ナトリウム、マグネシウム・外部混入異物であると思われます。このうち、機械部品が摩耗したと思われる元素はのグループです。カルシウムなどの析出SOAP-Tでカルシウムがppm検出されました。この影響については、別紙カルシウムなどの析出をご覧ください。計数汚染度計数汚染度はNAS級以上と汚染されていました。フィルタ表面の異物観察で金属片、鉄錆、砂、すす等が観察されたことから、汚染度が高い要因は、摩耗、エンジンオイルの反応生成物、そして外部混入異物の影響と思われます。粒度分布粒度分布は.～μmの範囲にあり、.μmにピークが確認されました。μm以下の粒子が多いことから、燃焼して発生したすす等であることが分かります。粘度、水分、酸価、塩基価、IRの各データは良好でした。
報告№109-09136 報告№112-00597 | 分析№109-001160 分析№112-002513 | 112-002513 | 分析の結果、本試料および汚染状態は全て良好な範囲にあり、継続使用可能な状態にあると判断します。粘度、酸価、有機物・有機化合物、酸化安定度の各データは良好でした。尚、別紙酸化安定度の減少傾向から油の余寿命を求めた結果、今回の採油日からの使用可能期間は約年ヶ月であることが分かります。水分濃度は、継続使用可能な範囲にありました。
報告№107-6000 報告№107-6005 | 分析№107-00010 分析№107-00125 | 107-00125 | 今回の採油は、機器停止中にドレンプラグから実施しているため停止時間が長い場合、油中粒子の多くは沈降し、採油位置によっては高濃度になっている箇所から採油していると考えられます。分析データからの考察は、稼動中の採油に比較して分析データが高くなる可能性を考慮して検討しました。分析の結果、計数汚染度、フェログラフィーのIs値の各データが良好の範囲にあるものの、摩耗粒子形態観察で厳しい金属接触により発生するシビア粒子が比較的多く観察されており、良好な潤滑状態である流体潤滑と局部的な油膜切れが混在する混合潤滑の領域にあると思われます。今後さらに摩耗が進行する場合があるため、定期的に分析を実施し、摩耗の進行状況を確認することを推奨します。尚、を示す粘度、水分、全酸価、IR、RBOTの各データが良好の範囲にあり、潤滑油は継続使用可能と判断します。
報告№105-0379 | 分析№105-02528 | 105-02528 | 本トライボ診断は、油の性状・汚染度・摩耗状態を評価し、更油の判断および、潤滑状態を明らかにすることにより、非常用ディーゼル発電機の保守に寄与することを目的とする。トライボ診断の結果、シリンダ、ピストンリング等の摩耗が確認されたものの、いずれも軽微であり、機関内の潤滑状況は良好であり継続使用可能と判断します。一方、水分がppmとやや高い値であったのは、採油箇所がドレンプラグであることから、この影響によると思われますが、水分濃度がを超えて使用した場合、油膜切れや錆の発生などの影響がでますので、注意が必要です。ドレンプラグからの採油の影響であるか、あるいは潤滑油全体の水分が高いのかを調べるため、今一度、ドレンからの排油を多めにした後に採油し、再分析により確認されることを推奨します。尚、を示す粘度、全酸価、全塩基価は、新油データとの比較が必要です。新油をご提供下さい。
報告№108-0387 報告№108-0497 | 分析№108-02609 分析№108-03576 | 108-03576 | 汚染度、ギヤ及び軸受の潤滑状態を確認する。今回の採油は、対象設備の停止中にドレンバルブから実施しているため、油循環中に採油した場合に比較し、油中粒子の沈降の影響を受け、分析データが高濃度に出る可能性があります。今回の分析は以上のことを踏まえて結果を検討します。分析の結果、前回に比較して計数汚染度の粒子数は若干減少していますが、SOAPの鉄濃度に増加傾向が確認されています。さらに異常摩耗の早期発見パラメータであるフェログラフィーのIs値がの乗から乗に桁上昇し、摩耗粒子の形態観察で金属接触が厳しい場合に発生するシビア粒子、疲労摩耗粒子が多く観察されたことから、潤滑状態が厳しくなっていることがわかります。今後、さらに摩耗が進行することが懸念されるため、定期的に分析を実施し、摩耗の進行状況を確認されることを推奨します。次回の採油は、粒子の沈降の影響を少なくすることが重要であり、そのため油中粒子が均一な分散状態で実施されることが必要です。尚、バックラッシの増加量を分析結果から計算し、CBMによる傾向監視に役立てる事が出来ますので、構造が確認できる図面、ギヤの形式、歯形、モジュール、歯数、回転数、増速比、歯幅をお知らせ下さい。計算結果を報告します。
報告№106-0025 報告№106-0130 | 分析№106-00118 分析№106-00866 | 106-00866 | 本試料油は、運転中のドレンから採油が行われており、その影響で汚染度が比較的高めに出ることが予想されますが、前回採油もドレンから行われているため、診断の背景は同様であり、潤滑状態の傾向は把握できるものと考えられます。分析の結果、特徴的であったのは、汚染度が前回同様にNAS級以上とやや高いものの、各レンジが減少していることしていることと、異常摩耗の早期発見パラメータであるIs値がの乗からの乗に桁改善されていることでした。このことは、本機の潤滑状態が前回から今回にかけて摩耗が安定していたことを示していると思われます。但し、摩耗粒子の形態観察の結果、異物の噛み込みにより発生した切削粒子が比較的多く観察され、かつ、汚染度が高いため、今後これらの異物の影響で摩耗が進行する場合がありますので、ヶ月以内に再度分析を実施し、摩耗の進行状況を確認されることを推奨します。これらのことは、前回と同じく計数汚染度がNAS級以上と汚染されていたこと異常摩耗の早期発見パラメータであるフェログラフィーのIs値がの乗と高く、摩耗粒子の形態観察の結果、異物の噛み込みにより発生する切削粒子が多く観察されたこと以上のことから判断しました。尚、減速機のバックラッシの増加を確認するためには、SOAP／D-SOAPを追加実施するとともに、歯車のタイプ、形状、モジュール、歯幅、歯数などの情報が必要です。是非、ご提供下さい。
報告№109-09136 報告№113-00491 | 分析№109-001160 分析№113-002033 | 113-002033 | 潤滑油および対象設備は継続使用可能な状態にあると判断します。フィルタの入口と出口から採油次回からの分析は、潤滑油フィルタの濾過効率を考慮した評価が重要であるため、潤滑油フィルタの入口と出口の箇所から採油を実施することを推奨します。はフェログラフィーおよびSOAP／D-SOAPの結果から総合的に判断した結果、正常な状態にあると考えられます。フェログラフィー【定量分析：Is値】Is値は異常摩耗の早期発見パラメータのつで、摩耗程度を定量化するために用います。前回に比較してIs値はのマイナス乗からマイナス乗に低下し、低い値でした。フェログラフィー【定性分析：摩耗粒子および摩耗形態観察】分析結果から観察された全ての粒子量は少でした。Iカップリング発光分光分析【SOAP／D-SOAP】検出された金属元素から発生箇所を推定すると、以下の通りでした。リン・添加剤カルシウム、ケイ素、ナトリウム・外部混入異物前回に比較して計数汚染度はNAS級からNAS級にランク上昇し、重量汚染度は.mg/mlから.mg/mlに増加しているものの、共に当社推奨の管理限界値以下であり、良好でした。前回同様に、粘度、水分、酸価、IR、RBOTの各データは良好でした。
報告№108-5065 報告№108-5065 | 分析№108-02441 分析№108-02441 | 108-02441 | トライボ診断の結果、粘度、泡立ち試験を除く項目は良好です。粘度は.mm/sと新油値mm/sに比較して、粘度変化率は-％で、当社推奨の管理限界値である±％を超えています。今後、粘度の低下により油膜切れが発生し、金属接触が発生することが懸念されるため、更油を実施することを推奨します。泡立ち試験の結果は、一般的には消泡性能が低くいと判断できる値の-ですが、新油値の-と同レベルにあったため、良好と判断します。機器の潤滑状態潤滑状態指数はのマイナス乗と濾過設備のない機器であれば正常な潤滑状態にあると判断できますが、ギヤボックスの油系統にはインラインフィルタとオフラインフィルタがあり、μmサイズ以上の粒子の大部分は捕捉され、異常な摩耗状態が発生したとしても正常な潤滑状態にあると誤認してしまう可能性があります。そこで、フィルタが設置されていない場合の潤滑状態を、一般的なフィルタの効率である.と仮定し、粒子の発生状況から潤滑状態を推定しました。その結果、ギヤは継続使用可能な状態にあると思われますが、潤滑状態指数はやや厳しい状態にあるの乗領域にあると推定できました。推定結果は、フィルタの濾過効率を仮定して求めたものですが、フィルタがない状態では油中の粒子濃度は現在より高いことは明らかです。そのためヶ月後に再度分析を実施し、摩耗進行の有無をチェックすることを推奨します。尚、フィルタの捕捉の影響による誤認を避けるため、これまでの採油箇所に加え、インラインフィルタやオフラインフィルタの捕捉物も分析し、その結果から潤滑状態を評価することを提案します。フィルタ捕捉物の分析を実施する際には、フィルタ使用時間の情報をご提供いただけますようお願い致します。粘度は当社推奨の管理限界値を超えています。泡立ち試験の結果、消泡性能が低いと判断できる値であるものの、新油と同レベルにあると判断します。粘度は当社推奨の管理限界値を超えています。粘度は.mm/sと新油値mm/sに比較して、粘度変化率は-％で、当社推奨の管理限界値である±％を超えています。粘度は.mm/sです。粘度は.mm/sです。粘度指数はです。粘度指数はです。泡立ち試験は-です。泡立ち試験は-と新油と同レベルにあり、消泡性能が新油と同レベルにあると判断します。水分は良好。水分はppmと当社推奨の管理限界値の以下であり、良好と判断します。全酸価は良好。全酸価はmgKOH/gと新油値mgKOH/g以内にあり、良好と判断します。機器の潤滑状態精密な濾過設備がない機器であれば、潤滑状態指数は正常の範囲にあると判断します。潤滑状態指数は正常の範囲にあると判断します。異常摩耗の早期発見パラメータである潤滑状態指数がのマイナス乗と、精密な濾過設備がない機器であれば、潤滑状態指数は正常の範囲にあると判断します。
報告№109-09136 報告№114-00287 | 分析№109-001160 分析№114-001055 | 114-001055 | 潤滑油および対象設備は継続使用可能と判断します。但し、潤滑状態の健全性を確認するためにも、継続して傾向監視することを推奨します。定期的な分析定期的な分析を実施することにより、データの変化から異常の兆候を早期に発見することが可能となります。今後懸念される切削摩耗、凝着摩耗の進行を監視するため、定期的に分析を実施することを推奨します。分析結果異常摩耗の早期発見のパラメータであるIs値は、レベルとやや高い値でした。また、潤滑部の摩耗が認められたため、定期的に潤滑油分析を実施し、摩耗推移を監視することが有用と考えます。フェログラフィーで観察された代表的な粒子は、以下の通りです。正常な摩耗粒子・潤滑状態が正常なマイルド摩耗により発生。切削粒子・異物や金属表面の微小突起による切削摩耗により発生。シビア粒子・潤滑状態がやや厳しい凝着摩耗により発生。極微小領域で油膜切れが発生したことを示します。黒錆・潤滑状態がやや厳しい凝着摩耗により発生。局部的な厳しい金属接触と高い摩擦熱が発生していたことを示します。切削粒子、シビア粒子、黒錆は、摩擦面が将来的に異常摩耗へ進展する可能性を示唆しているため、傾向監視が有用と思われます。詳細は、別紙傾向監視が必要な摩耗粒子をご覧ください。メタルの摩耗SOAP-Tでメタルの主成分である錫がppm、ニッケルが検出されたことから、コンロッドメタル、クランクメタルが局所的に摩耗していると推定されました。ディーゼルエンジンのメタルは、別紙コンロッドメタル・クランクメタルの摩耗に示すように、一般的にホワイトメタル層、ニッケル層、銅と鉛の合金であるケルメット層の順に積層構造になっています。現在のところ低濃度であることから継続使用に支障がない範囲での摩耗であると判断しますが、潤滑状態の健全性を確認するためにも、継続して傾向監視することを推奨します。固形カルシウム化合物の生成SOAP-Tでカルシウムが.検出されました。この固形カルシウムは、潤滑油に混入した燃焼ガス中の酸成分がカルシウム添加剤と中和反応して生成される比較的硬い化合物のため、摺動面に噛み込み、切削摩耗が進行することが懸念されます。詳細は、別紙固形カルシウム化合物の生成をご覧ください。計数汚染度はNAS級以上と汚染されています。粒度分布は.～μmの範囲にあり、中心粒径は.mでした。一方、粒度分布では、μm以下の範囲で分布が多くみられました。汚染物はμm以下の粒子が多いことから、燃焼時に発生したすすが主体であり、第二にμm以下の摩耗粒子の割合が高いと推定されます。粘度、水分、酸価、IR、塩基価の各データは良好です。
報告№109-09136 報告№112-00413 | 分析№109-001160 分析№112-001750 | 112-001750 | 濾過前の試料油を分析した結果、粘度は.mm/sと新油のmm/sに比較して、粘度変化率は+％で、前回同様にやや不良領域にありました。計数汚染度が前回のNAS級からNAS級に約年ヶ月でランク上昇していました。粘度の上昇粘度は、これまで使用していたISOVGにISOVGであるFBKタービンを補充して使用しているため新油データに比較して高い値を示していますが、前回に比較して変化が少ないことから、本試料油は継続使用可能と判断します。汚染度の上昇摩耗粒子の形態観察およびフィルタ表面の異物観察で鉄錆等が観察されたため、汚染度およびD-SOAPの鉄濃度が増加した要因は、摩耗による粒子の増加ではなく、外部から混入したと思われる異物によるものと考えられます。但し、異物の混入はありましたが、潤滑異常の早期発見パラメータである摩耗過酷度を示すIs値がの乗と非常に良好の範囲にあることから、潤滑状態は正常な状態にあると判断します。尚、RBOTが前回に比較してmin増加していました。RBOTが増加した理由は、更油、補給を実施した仮設タンクで他の軸受油と混合して濾過を実施した濾過機配管内や仮設タンクなどに油が残留していた以上のことが考えられます。お客様情報から年月に濾過を実施していることから、およびに該当すると思われます。但し、今回の分析結果で、酸価および粘度の各データに大きな変化はなく、異種油の混入などは確認されていないため、本試料油は継続使用可能な状態にあります。今後は、今回のRBOT値を基に潤滑油の寿命を評価します。
報告№109-09249 報告№110-000298 | 分析№109-001747 分析№110-001168 | 110-001168 | 本試料は、汚染や摩耗に関するデータが異常として出やすいドレンバルブから採油されたにも関わらず、分析の結果は全ての分析項目の値が当社推奨の管理基準を満たしており、新油分析値との比較結果も問題となる値はなかったことから、油は継続使用可能な状態であり、また運転中における潤滑状態も正常であったものと判断します。分析結果特性低下特性低下に係るパラメータの分析結果は良好と判断します。粘度粘度はmm/sと新油値mm/sに対する粘度変化率は-％で、当社推奨の管理限界値である±％以内にあり、良好と判断します。全酸価添加タービン油の全酸価は、油メーカによって初期値が違うため統一した管理基準を設定するのが困難であることから、当社では管理限界値を設定しておらず、新油分析値との比較及び他の分析項目の結果より全酸価の状態判断を行います。その結果、全酸価は.mgKOH/gと新油値.mgKOH/gに比較して若干高くなっていますが、IRチャートに示すように劣化の兆候として現れるカルボン酸などの有機物・有機化合物の発生が確認されていないことから、異常のない値と判断します。酸化安定度酸化安定度はminであり、当社推奨の管理限界値のmin以上であることから良好と判断します。有機物・有機化合物有機物・有機化合物は、IRチャートによる新油分析値との比較の結果、cm-付近に劣化の兆候を示すカルボン酸の吸収が確認されていないことから、良好と判断します。色相はL.であり、新油値のL.に比較して変化はないことから、良好と判断します。汚染に係るパラメータの分析結果は良好と判断します。水分はppmであり、当社推奨の管理限界値の以下であることから良好と判断します。汚染粒子数はNAS級であり、当社推奨の管理限界値のNAS級以内であることから良好と判断します。汚染度物重量は.mg/mlであり、当社推奨の管理限界値のmg/ml以内であることから良好と判断します。摩耗運転中における潤滑状態は正常であったものと判断します。異常摩耗の早期発見パラメータであるフェログラフィーのIs値がのマイナス乗と当社基準値と比較して良好の範囲にあったことから潤滑箇所の潤滑状態は正常と判断します。金属濃度SOAP法により金属濃度を測定した結果、外部から混入したと思われるリンがppm、ホウ素がppmと僅かに検出されましたが良好と判断します。金属濃度酸溶解法により金属濃度を測定した結果、外部からの異物などの混入下と思われるカルシウムとナトリウムがと僅かに検出されましたが良好と判断します。
|  | 10502836 | 分析NO － 年月日 トライボシステム診断レポート会社名 ○○殿 分析項目 機種 新油 粘度指数 流動点 機番・使用箇所 ライン 粘度 引火点 油名 IWS 水分 比重 油種 作動油 全酸価 銅板腐食 採油日 年月日 NAS等級 粘度 他情報 重量汚染度 摩耗状態の判定良好注意要処置汚染状態の判定良好注意要処置良好注意要処置総合考察＜＞粘度指数はであった。粘度はmm/s、粘度はmm/sであった。水分はであった。全酸価は.mgKOH/gであった。汚染度NAS級＜、重量汚染度.mg/mlであった。流動点は.であった。引火点はであった。密度は.g/cmであった。銅板腐食はaであった。
報告№109-09136 報告№112-00363 | 分析№109-001160 分析№112-001513 | 112-001513 | 更油からの経過日数をもとに潤滑油の余寿命を評価したところ、潤滑油は定検までのヶ月間は使用可能と判断できました。次回定検時に更油を実施しない場合は、酸化安定度を知るための分析を実施し、余寿命を確認することを推奨します。酸化安定度はminであり、当社推奨の管理限界値のmin以上であることから、良好と判断します。
報告№109-09136 報告№110-00734 | 分析№109-001160 分析№110-003438 | 110-003438 | 軸受は継続使用可能な状態にあると判断します。
報告№109-09094 報告№112-00124 | 分析№109-000870 分析№112-000425 | 112-000425_旧_date130312 | 潤滑油および軸受は継続使用可能な状態にあると判断します。はフェログラフィーおよびSOAP-Tの結果から総合的に判断した結果、正常な状態にあると考えられます。フェログラフィー【定量分析：Is値】Is値は異常摩耗の早期発見パラメータのつで、摩耗粒子を定量化するために用います。今回のIs値はのマイナス乗と低い値でした。フェログラフィー【定性分析：摩耗粒子および摩耗形態観察】分析結果から比較的多く観察された粒子は、以下の通りでした。正常な摩耗粒子・潤滑状態が正常なマイルド摩耗により発生。Iカップリング発光分光分析【SOAP-T】検出された金属元素から発生箇所を推定すると、以下の通りでした。カルシウム、ケイ素、ナトリウム・外部混入異物．水分、計数汚染度、重量汚染度は共に良好でした。．粘度、酸価、IR、RBOTの各データは良好でした。≪状態監視とパラメータ≫分析の目的および各分析のパラメータは以下の通りです。特性低下目的：油の分析結果から、や劣化傾向ならびに添加剤の消耗程度、残存寿命などを確認する。粘度JISK酸価JISK赤外線吸収スペクトルJISK酸化安定度試験JISK汚染目的：油の分析結果から、砂塵あるいは水・異種油などによるや、異物混入の有無を確認する。水分JISK計数汚染度JISB重量汚染度JISB光学顕微鏡観察摩耗目的：油中の摩耗粒子を分析する事により、回転・摺動部の潤滑状態、摩耗劣化の程度、余寿命などを解析する。摩耗診断電子顕微鏡観察JISKX線マイクロアナリシス油中金属濃度JISK≪分析結果≫特性低下粘度：良好粘度値mm/sの管理基本値mm/sに対する変化率は+.％であり、○○管理限界値±％以内に留まっています。酸価：良好酸価.mgKOH/gは管理基本値の.mgKOH/g以内にあることから、問題は無いと判断します。赤外線吸収スペクトル：良好酸化安定度試験：良好酸化安定度試験の結果、数値minは○○管理限界値min以上に留まっており、現時点での使用は可能と判断します。汚染水分：良好水分値ppmは当社推奨の管理限界値以内に留まっています。計数汚染度：良好計数汚染度はNAS級と当社推奨の管理限界値NAS級以内にあります。重量汚染度：良好重量汚染度は.mg/mlと当社推奨の管理限界値mg/ml以内にあります。光学顕微鏡観察：良好光学顕微鏡写真は捕捉された汚染物の量は少なく、スラッジは確認されませんでした。摩耗摩耗診断：良好摩耗診断の結果、異常摩耗の早期発見パラメータであるIs値がのマイナス乗と良好の範囲にあることから、潤滑状態は正常と判断します。電子顕微鏡観察・X線マイクロアナリシス：今回は実施していません。油中金属濃度：良好油中金属濃度の結果、外部から混入したと思われるカルシウム、ケイ素、ナトリウムが検出されたものの、良好と判断します。
報告№103-8009 報告№103-8009 | 分析№103-00304 分析№103-00304 | 103-00304 | 分析の結果、を示す、粘度、水分、全酸価、RBOTの各データが当社推奨の管理限界値内にあり、且つ、IRの結果が新油に比較して変化がないことから、この油は継続使用可能な状態にあると判断します。一方、本試料油は、μmサイズのフィルタが設置されている油槽であるため、油中の粒子が除去されていますので、診断はフィルタによる減少率を考慮して潤滑状態を解析する必要があります。今回の解析は、別添資料油中摩耗粒子の平衡濃度に示すように十分に濾過時間が経過し、油中粒子が飽和状態になっていると仮定しています。フィルタによる油中の摩耗粒子の減少率はフィルタの入口と出口の汚染度を評価し、その結果から求めますが、今回はフィルタの入口から採取した試料がありませんので、減少率を、一般的に良好な濾過率とされる.と仮定し解析しました。油がパスして増加する粒子数は、今回計数汚染度の～μmレンジですと個/mlの％の個/mlとなります。更に、この発生粒子数から平衡濃度を計算します。平衡濃度は下式により求めます。平衡濃度＝発生粒子数／減少率・式フィルタが設置されていない場合の減少率を.とすると平衡濃度は個/mlとなります。このことから分かるように、本試料油中の汚染度は、フィルタが設置されていることでNAS級と清浄になっていますが、フィルタがないと仮定した場合、計算により求めたように～μmレンジの汚染度はNAS級以上の汚染状態になる可能性を示唆するものととらえる事が出来ます。他のレンジを同様に計算すると以下のようになり、総合評価はNAS級以上となります。 .採油 採油 ～ ～ ～ ～ 以上 等級 級< 級< フィルタが想定どおりの性能を発揮できていたとすると、そのフィルタがなかったとした場合、上記のとおりNAS級以上の汚染された状態になることが推定されました。前回データも今回同様にフィルタの影響を考慮した汚染度を計算し、前回、今回データを比較した結果、～μmレンジの粒子数は分の程度に減少しており、フィルタによる濾過効率に変化がなければ、摩耗は安定していると判断します。尚、～μmレンジが倍に増加していますが、これはフェログラフィーの結果、高圧下で発生するフリクションポリマが確認され、この影響と思われますが、異常摩耗により発生したものではなく、摩耗は安定しているものと判断します。但し、本解析は減少率を仮定して進めておりますので、今後は、フィルタ出口からの採油に加え、フィルタ入口からも採油を実施し、変動する減少率を評価し、管理されることを推奨します。
報告№107-4516 報告№107-4516 | 分析№107-00815 分析№107-00815 | 107-00815 | トライボ診断の結果、泡立ち試験を除く項目は良好でした。泡立ち試験の結果は、-でした。新油値が-であり、使用油の結果は、これと同レベルにあることから消泡性能は、新油と比較して大きな変化はなかったと考えられました。一方、摩耗粒子の形態観察の結果、ギヤ歯面の疲労摩耗で発生したと推定されるμmサイズの摩耗粒子が観察されました。ギヤボックスの油系統にはフィルタとオフラインフィルタがあり、μmサイズ以上の粒子の大部分は捕捉されていると考えられます。それにもかかわらず、μmの摩耗粒子が確認されており、ギヤ歯面ではやや厳しい潤滑状態が発生している可能性があると思われました。油中摩耗粒子は、インラインフィルタやオフラインフィルタに捕捉され、異常な摩耗状態が発生したとしても正常な潤滑状態にあると誤認してしまう可能性が考えられます。これを避けるため、今後の診断に当たっては、これまでの採油箇所に加え、フィルタの捕捉物も分析し、その結果から潤滑状態を評価することを推奨します。尚、フィルタ捕捉物の分析を実施する際には、フィルタ流量、フィルタ使用時間などの追加情報が必要です。是非ご提供下さい。水分、全酸価が新油に比較して高い値を示しているものの、IRの結果で新油との差異は確認されず、且つ、劣化の兆候も確認されなかったことから、本試料油は継続使用可能と判断します。粘度は良好。粘度は.mm/sと新油値.mm/sに比較して、粘度変化率は-％で、当社推奨の管理限界値である±％以内にあり、良好と判断する。粘度はmm/sでした。粘度はmm/sでした。粘度指数はでした。粘度指数はでした。泡立ち試験は-でした。泡立ち試験は-と新油と同レベルにあり、消泡性能が新油と同レベルにあることが確認されました。水分はでした。水分はと新油値よりも高い値でした。全酸価は良好。全酸価は.mgKOH/gと新油値.mgKOH/gに比較して高いものの、良好の範囲にありました。機器の潤滑状態摩耗粒子の形態観察の結果、ギヤ歯面の疲労摩耗で発生したと推定されるμmサイズの摩耗粒子が観察されました。μmサイズの疲労摩耗粒子が観察されました。異常摩耗の早期発見パラメータである潤滑状態指数がの乗と正常な範囲にあるものの、摩耗粒子の形態観察の結果でギヤ歯面の疲労摩耗で発生したμmサイズの摩耗粒子が観察されました。
報告№109-09271 報告№109-09271 | 分析№109-001996 分析№109-001996 | 109-001996 | 結論本軸受は継続使用可能と判断します。は良好と判断します。計数汚染度は良好と判断します。計数汚染度はNAS級と当社推奨の管理限界値のNAS級以内にあり、良好と判断します。重量汚染度は良好と判断します。重量汚染度は.mg/mlと当社推奨の管理限界値のmg/ml以内にあり、良好と判断します。機器の潤滑状態機器の潤滑状態は正常と判断します。SOAPの結果は良好です。SOAPの結果、油の添加剤成分であるリンが検出されています。摩耗により発生する銅および錫が検出されていないことから、良好と判断します。D－SOAPの結果は良好です。D－SOAPの結果、摩耗により発生する銅および錫が検出されていないことから、良好と判断します。フェログラフィーの結果は良好です。異常摩耗の早期発見パラメータであるフェログラフィーのIs値がのマイナス乗と良好の範囲にあることから、潤滑状態は正常と判断します。
報告№108-5026 報告№108-5026 | 分析№108-00868 分析№108-00868 | 108-00868 | トライボ診断の結果、泡立ち試験を除く項目は良好でした。泡立ち試験の結果は、-と新油値の-に比較して高い値でした。消泡性能が低下していることが確認されたことから、今後の使用時間によっては、油の酸化劣化が進行したり、ギヤ歯面およびベアリング軌道面で油膜切れが発生したりする場合があるため、消泡剤の添加による消泡性能の改善が必要になると思われます。一方、摩耗粒子の形態観察でμm以下の小さな摩耗粒子、外部から混入したと思われる鉄錆、砂が観察されたものの、潤滑状態指数はの乗と濾過設備のない機器であれば正常な潤滑状態にあると判断できる状況でした。但し、ギヤボックスの油系統にはインラインフィルタとオフラインフィルタがあり、μmサイズ以上の粒子の大部分は捕捉され、異常な摩耗状態が発生したとしても正常な潤滑状態にあると誤認してしまう可能性があります。フィルタの捕捉の影響による誤認を避けるため、今後の診断に当たっては、これまでの採油箇所に加え、インラインフィルタやオフラインフィルタの捕捉物も分析し、その結果から潤滑状態を評価することを推奨します。尚、フィルタ捕捉物の分析を実施する際には、フィルタ流量、フィルタ使用時間などの追加情報が必要です。是非ご提供下さい。泡立ち試験の結果、消泡性能が低下していることが確認されました。粘度は良好。粘度はmm/sと新油値mm/sに比較して、粘度変化率は-％で、当社推奨の管理限界値である±％以内にあり、良好と判断する。粘度はmm/sでした。粘度はmm/sでした。粘度指数はでした。粘度指数はでした。泡立ち試験は-でした。泡立ち試験は-と新油に比較して高い値でした。消泡性能が低下していることが確認されました。水分は良好。水分はppmと当社推奨の管理限界値の以下であり、良好と判断します。全酸価は良好。全酸価は.mgKOH/gと新油値.mgKOH/g以内であり、良好と判断します。機器の潤滑状態精密な濾過設備がない機器であれば、潤滑状態指数は正常の範囲にあると判断します。潤滑状態指数は正常の範囲にあると判断します。異常摩耗の早期発見パラメータである潤滑状態指数がの乗と、精密な濾過設備がない機器であれば、潤滑状態指数は正常の範囲にあると判断します。
報告№109-09136 報告№111-00508 | 分析№109-001160 分析№111-002349 | 111-002349 | 潤滑油および軸受は継続使用可能な状態にあると判断します。但し、今後も摩耗の進行を傾向監視するため、以下の対策を推奨します。定期的な分析疲労摩耗の進行を監視するため、定期的に分析を実施し、摩耗の進行状況を確認することを推奨します。スラストメタルの情報提供今後スラストメタルの摩耗が進行した場合、摩耗程度を評価する必要がありますので、次回分析時には、メタルサイズ、回転数をお知らせください。最適な採油方法本試料油は、機器停止中にドレンバルブから採油されています。機器が停止している状態では、別紙油粒子の沈降の影響に示すように油槽内で撹拌がなくなり固形物が沈降するため、油中汚染度は高くなると推定されます。今後の採油は、極力運転中もしくは停止直後の油槽中層部から実施されることを推奨します。フェログラフィー異常摩耗の早期発見パラメータとして摩耗粒子を定量化して評価するフェログラフィーのIs値は、潤滑状態がやや厳しいの乗でした。摩耗粒子の形態で比較的多く観察された粒子は、繰返し応力を受けて発生する疲労摩耗粒子局部的に高圧・高温となる場合に発生するフリクションポリマでした。これらの摩耗粒子が観察された場合、潤滑部で発生している摩耗形態は、疲労による疲労摩耗であり、そして局部的ではあるものの高圧・高温の箇所が発生していることが分かります。フリクションポリマは、潤滑油が軌道面に押し込められ高圧状態になると同時に、圧縮熱により高温状態になった結果、基油自身が重合反応を起こし生成することが知られています。そのため、高圧高温状態の解消がなされなければ、潤滑油の劣化が進行し、粘度上昇に因る潤滑異常に進展する場合があります。Iカップリング発光分光分析供試の潤滑油を分析した結果、検出された金属元素は、SOAPの結果表に示すように、鉄、クロム、アンチモン、ニッケル、錫、リン、カルシウム、バリウム、アルミニウム、ケイ素、ナトリウム、マグネシウム、ホウ素でした。検出されたこれらの金属元素から発生箇所を推定すると鉄、クロム、アンチモン、ニッケル、錫・軸受等リン・オイル添加剤カルシウム、バリウム、アルミニウム、ケイ素、ナトリウム、マグネシウム、ホウ素・外部混入異物であると思われます。このうち、機械部品が摩耗したと思われる元素はのグループです。D－SOAPで錫が検出されたことから、スラスト軸受の摩耗が進行していると思われます。計数汚染度は当社推奨の管理限界値を超えていました。フィルタ表面の異物観察で金属片、鉄錆、砂等が観察されたことから、汚染度が高い要因は、摩耗と外部混入異物の影響と思われます。粘度、水分、酸価、IRの各データは良好でした。
報告№109-09136 報告№112-00363 | 分析№109-001160 分析№112-001454 | 112-001454 | 更油からの経過日数をもとに潤滑油の余寿命を評価したところ、潤滑油は定検までのヶ月間は使用可能と判断できました。次回定検時に更油を実施しない場合は、酸化安定度を知るための分析を実施し、余寿命を確認することを推奨します。酸化安定度はminであり、当社推奨の管理限界値のmin以上であることから、良好と判断します。
報告№108-0411 報告№110-00656 | 分析№108-02744 分析№110-003018 | 110-003018 | は、油の粘度変化率、油中のスラッジの発生量などを判断パラメータに、粘度、全酸価、有機物・有機化合物、酸化安定度で評価します。分析の結果、油の粘性を示す粘度は、新油値の.mm/sに比較して粘度変化率が+.％の.mm/sとほぼ変化はなく、また油中のスラッジの発生量を示す全酸価は、新油値のに対して.mgKOH/gと減少しており、さらには有機物・有機化合物の結果でも油が劣化した場合に発生するカルボン酸の発生も確認されず、酸化防止剤の残存量を示す酸化安定度は、限界値minに比較して、十分に残量があるminであった以上のように、の健全性を示す各パラメータは全て良好であり、潤滑油の劣化は確認されませんでした。尚、別紙酸化安定度の減少傾向から油の余寿命を求めた結果、本試料は年月まで使用可能であることが分かります。油中の水分を計測した結果、水分はppmと新油と同等であり、継続使用可能な状態にあることが確認されました。潤滑油は継続使用可能な状態にあると判断します。
報告№109-09136 報告№109-09152 | 分析№109-001160 分析№109-001259 | 109-001259 | 、汚染状態、潤滑状態を確認する。分析の結果、全てのデータが良好であることから、この油は継続使用可能であり、潤滑状態も正常と判断します。を知るために実施した計数汚染度、重量汚染度は、共に当社推奨の管理限界値内にあり良好と判断します。軸受の潤滑状態機器の潤滑状態を知るために実施したフェログラフィーおよびSOAP／D－SOAPの各データが良好の範囲にあり、潤滑状態は正常と判断します。を示す粘度、水分、全酸価、IR、RBOTの各データは良好の範囲にあることから、この油は継続使用可能と判断します。尚、別紙表および図から分かるように、RBOTの減少傾向から油の余寿命を求めた結果、本試料は年月まで使用が可能であることが分かりました。
報告№107-0366 報告№110-00689 | 分析№107-01900 分析№110-003213 | 110-003213 | 濾過前の試料油を分析した結果、前回に比較してRBOTがminからminにmin減少していました。このまま継続使用した場合、この減少傾向から限界値に到達するのは、別紙RBOTの減少傾向に示すように年月と推定されました。酸化防止剤の減少による寿命低下と定期点検実施時期とを照合して、点検時期に合わせて更油できるよう計画することを推奨します。
報告№109-09136 | 分析№109-001160 | 113-002414 | 使用油の粘度は新油に比べて高く、新油に桁オーダーで含まれているカルシウムが使用油からはppmしか検出されなかったことから、使用油の油名が違っていることが確認されました。粘度が高いことから、設備の適正内の粘度であるか確認する必要があります。また、重量汚染度が高いことから、油中の夾雑物によって摩耗が進行することが懸念されますが、現時点では摩耗状態は正常な範囲にあることから、即時の分解点検は不要であると判断します。更油および油名の確認使用油は、油中の汚染度が高いため、汚染物により軸受表面が切削作用を受けて摩耗する懸念があります。そのため、可能であれば更油を推奨します。更油する際は、油槽内を綺麗に洗浄することが必要です。また、SOAP-Tで新油には桁オーダーで含まれているカルシウムが使用油からはppmしか検出されなかったことから、現在の使用油の油名が違っている可能性がありますので、更油する際には油名の再確認をして下さい。定期的な分析外軸受の潤滑状態を知ることは、保全の最適な時期や修理の要否判断に役立つことから、今後も定期的な分析により管理することを推奨します。診断結果使用油の粘度が新油値に比較して高く、IRで新油と一致しない箇所が確認されたことから油名が異なっている可能性が考えられます。粘度粘度は、mm/sと新油値の.mm/sに比較して粘度変化率が+％となっており、当社推奨の管理限界値を超えていました。油名の誤りが考えられます。適正な粘度範囲で使用していない場合、粘性抵抗が増大することにより、油温が上昇して、油劣化の進行に繋がることが懸念されます。水分はと当社推奨の管理限界値の以下であり、良好です。酸価・IR使用油の酸化劣化は、酸価およびIRの結果から総合的に判断します。酸価は、.mgKOH/gと新油値.mgKOH/gより高いものの、IRの結果で酸化劣化の兆候を示すカルボン酸の吸収が確認されていないことから、酸化劣化はしていないと判断します。但し、IRで新油と一致しない箇所が確認されたことから、油名の誤りが考えられます。使用油の汚染度を示す重量汚染度が当社推奨の管理限界値を超えていました。フィルタ残渣に赤錆が確認されたことから、汚染度が高い原因はフレッティングによる摩耗粒子と考えられます。計数汚染度計数汚染度はNAS級と当社推奨の管理限界値NAS級以下であり、良好です。重量汚染度はmg/mlと当社推奨の管理限界値mg/mlを超えていました。光学顕微鏡写真重量汚染度で濾過したフィルタ表面上の夾雑物を光学顕微鏡で観察した結果、赤錆等が観察されました。外軸受の摩耗状態を示す異常摩耗の早期発見のパラメータであるIs値は、レベルとやや高い値でした。また、潤滑部の摩耗が認められたため、定期的に潤滑油分析を実施し、摩耗推移を監視することが有用と考えます。フェログラフィーで観察された代表的な粒子は以下の通りです。正常な摩耗粒子・潤滑状態が正常なマイルド摩耗により発生。シビア粒子・潤滑状態がやや厳しい凝着摩耗により発生。極微小領域で油膜切れが発生したことを示します。フリクションポリマ・局部的に高圧・高温となる場合に発生。赤錆・フレッティングにより発生。シビア粒子、赤錆は、摩擦面が将来的に異常摩耗へ進展する可能性を示唆しているため、傾向監視が有用と思われます。詳細は、別紙傾向監視が必要な摩耗粒子をご覧ください。SOAP-Tの結果、パイオタービンAに添加剤成分として含まれているはずの亜鉛およびカルシウムが非常に低い値であったことから、銘柄の異なる油を給油している可能性があります。銅を使用した箇所の溶出・摩耗SOAP-Tの結果、銅がppm検出されました。銅を使用した箇所の溶出・摩耗が発生していると考えられます。今後、別紙鉱油の酸化に対する金属触媒の影響に示すように銅濃度の増加に伴い酸化速度が速まる可能性があります。
報告№101-0127 | 分析№101-01114 | 101-01114 | 外部から混入した鉄錆、砂が多く見られるため、この異物の噛み込みにより発生する摩耗を予防するため、計画を組んで油濾過を実施する必要があります。尚、採油箇所がドレン配管であったため、今回観察された異物がドレン配管内に残留していたものの可能性もありますので、ドレン量を多くして油槽内の潤滑油を採油するか、或いは、運転中、又は、停止直後に油槽中層部から採取することが望ましく、この方法を推奨します。粘度は良好です。粘度はmm/sと新油値mm/sに比較して変化率は-.％と当社推奨の管理限界値内にあり、良好と判断します。水分は良好です。水分はppmと当社推奨の管理限界値内にあり、良好と判断します。全酸価は良好です。全酸価は.mgKOH/gと新油値.mgKOH/g以内にあり、良好と判断します。IRは良好と判断します。IRチャートに示すように新油に比較して変化はなく良好と判断します。計数汚染度は推奨限界値に到達していました。計数汚染度は、NAS級と当社推奨の管理限界値に到達していました。重量汚染度は良好でした。重量汚染度は.mg/mlと当社推奨の管理限界値内にあり、良好と判断します。機器の潤滑状態SOAPの結果、軸受の摩耗により発生した金属元素は検出されませんでした。SOAPの結果、軸受の摩耗により発生した金属元素は検出されませんでした。D－SOAPの結果、鉄錆が検出されたと考えられる鉄が検出されました。D－SOAPの結果、鉄錆が検出されたと考えられる鉄が検出されました。その他には、外部から混入したカルシウムが、ナトリウムが検出されました。フェログラフィーの結果、外部から混入した鉄錆、砂が多く見られました。摩耗の過酷度を示すフェログラフィーのIs値がの乗とやや高い値を示していました。摩耗粒子の形態観察の結果、外部から混入した鉄錆、砂等の異物が多く見られました。この異物は軸受摺動面に噛み込み、摩耗が発生することが懸念されるため、油濾過を実施すると共に、今回採油から運転時間時間経過後にトライボ診断を実施し、摩耗の進行状況を確認されることを推奨します。
報告№109-09136 報告№112-00589 | 分析№109-001160 分析№112-002479 | 112-002479 | 分析の結果、潤滑油の劣化はなく、汚染度は良好な範囲にあることから、継続使用可能な状態にあると判断します。但し、異種油の混入、または油名が違う可能性がありますので、以下の対策を推奨します。軸受分析の結果、軸受は継続使用可能な状態にあると判断します。但し、切削摩耗や疲労摩耗が発生しており、今後も摩耗の進行を傾向監視するため、以下の対策を推奨します。定期的な分析定期的に分析を実施することにより、データの変化から異常の兆候を早期に発見することが可能となります。また、今回は対象設備の初回分析であるため、あと最低でも回分析を実施し、分析データの変化から今後の分析周期を検討することを推奨します。今後、切削摩耗や疲労摩耗の進行が懸念されるため、出来るだけ早めに回目の分析を実施することを推奨します。異種油の混入および油名の確認分析データから新油と一致しないデータが確認されたことから、異種油の混入または油名が違っている可能性があります。油は設備の条件にあった適正な性能のものを使用することが重要であるため、異種油の混入の有無、油名を再確認することを推奨します。はフェログラフィーおよびSOAP-Tの結果から総合的に判断した結果、継続使用は可能ですが、機器の機能を保持するためにも傾向管理が有用と考えます。フェログラフィー【定量分析：Is値】Is値は異常摩耗の早期発見パラメータのつで、摩耗粒子を定量化するために用います。今回のIs値はの乗とやや高い値でした。フェログラフィー【定性分析：摩耗粒子および摩耗形態観察】分析結果から比較的多く観察された摩耗粒子は、以下の通りでした。切削粒子・異物や金属表面の微小突起による切削摩耗により発生。疲労摩耗粒子・繰返し応力を受けて発生。観察された摩耗粒子の中には、μmサイズの大型の疲労摩耗粒子が観察されました。疲労摩耗粒子は、視野に個と少ないことから、直ちに異常ではないものの、今後さらに摩耗が進行することが懸念されます。観察された摩耗粒子の中でも切削粒子は、注意が必要です。摩耗形態の中でも切削摩耗は摩耗進行速度が速く、転がり軸受でこの摩耗形態が発生した場合には寿命が分の程度に低下することも知られており、切削摩耗により生じた軌道面の損傷が起点となって転がり軸受の寿命となるフレーキングに進展することから傾向監視による経過監視が必要です。Iカップリング発光分光分析【SOAP-T】検出された金属元素から発生箇所を推定すると、以下の通りでした。鉄、亜鉛・軸受等リン、カルシウム、バリウム、ナトリウム・外部混入異物SOAP-Tの結果、バリウムが検出されませんでした。ご提供頂いた新油FBKオイルROには、バリウムは含まれていることから、異種油の混入、または油名の誤りなどが考えられます。は良好と判断します。計数汚染度計数汚染度は、NAS級と当社推奨の管理限界値NAS級以下であり、良好と判断します。重量汚染度は、mg/mlと当社推奨の管理限界値mg/ml以下であり、良好と判断します。光学顕微鏡写真重量汚染度で濾過したフィルタ表面上の夾雑物を光学顕微鏡で観察した結果、鉄錆、砂等が観察されました。IRチャートの結果、新油と使用油のスペクトルパターンが一致してない箇所が確認されました。粘度粘度は、mm/sと新油値mm/sに比較して、粘度変化率は+％で、当社推奨の管理限界値である±％以内であり、良好と判断します。水分は、.ppmと当社推奨の管理限界値の以下であり、良好と判断します。酸価は、.mgKOH/gと新油値.mgKOH/g以下であり、良好と判断します。IRIRチャートの結果、新油と使用油のスペクトルパターンが一致してない箇所が確認されました。異種油の混入、または油名の誤りなどが考えられます。
報告№104-0021 | 分析№104-00224 | 104-00224 | 潤滑油中に含まれる摩耗粒子から機器の潤滑状態を確認することを目的に、年に度の更油時期をとらえ潤滑油中の摩耗粒子によるトライボ診断を実施しました。分析の結果、SOAP／D-SOAPの鉄濃度に大きな変化がなく、異常摩耗の早期発見パラメータであるフェログラフィーのIs値が前回同様にの乗領域にあることから摩耗は安定していることが確認されました。油中摩耗粒子の分析結果で、前回に比較して、計数汚染度はランク上昇しているものの、SOAP／D-SOAPの鉄濃度に大きな変化がなく、異常摩耗の早期発見パラメータであるフェログラフィーのIs値が、前回のの乗から変化がないことが確認されたことから判断しました。
報告№109-09136 報告№111-00266 | 分析№109-001160 分析№111-001251 | 111-001251 | RBOTはminを切っており、IRの結果で新油に確認されているcm-付近の酸化防止剤の吸収が確認されませんでした。IRの結果から異種油の混入または油名の誤りの可能性がありますので、使用油名を再度ご確認下さい。これらのことが確認されなかった場合は、潤滑油は酸化防止剤の減少と判断されますので、RBOT値がminを切っており、急激に酸化防止剤が減少して基油の劣化に進展することが懸念されるため、今回の採油後に更油を実施していなければ更油を推奨します。IRIRの結果で新油に確認されているcm-付近の酸化防止剤の吸収が確認されませんでした。RBOTRBOTの結果、minと当社推奨の管理限界値以上にあるものの、低い値でした。水分は良好でした。
報告№104-8015 | 分析№104-00650 | 104-00650 | オーバーホールヶ月後に初期試験を実施した結果、は非常に清浄で継続使用可能な状態あると判断します。尚、調速機圧油には静電浄油機が設置されており、摩耗状況を確認するためには、油清浄機の濾過性能を考慮して解析する必要があります。解析を進めるためには、浄油機の入口と出口から採油を実施し、正確な濾過効率を元に摩耗の進行状況を確認されることを推奨します。これらのことは、前回に比較して、計数汚染度はランク減少し、SOAP／D-SOAPの鉄が検出されず、異常摩耗の早期発見パラメータであるフェログラフィーのIs値が、のマイナス乗と良好の範囲にあること以上のことから判断しました。
報告№102-6191 | 分析№102-03391 | 102-03391 | オーバーホール後に分析を実施した本軸受の潤滑状態は、油中摩耗粒子の観察結果から、初期のなじみ摩耗が発生していたことがわかりました。今回観察されている、摩耗粒子のようになじみ過程で切削粒子や、大型のシビア粒子が観察された場合は、なじみ過程が正常に終了していない場合があり異常摩耗に進展することも懸念する必要があります。なじみ過程が正常な状態で終了した場合、摩耗粒子の観察では、切削粒子シビア粒子は観察される事が少ないのが一般的で、今回のように、異常な摩耗形態であるシビア粒子や切削粒子が観察されるような場合は、局部的な金属接触がごく一部で発生したと考えられます。この接触が、既に正常な状態に推移しているか、或いは、進行しているのかを確認するためには、ヶ月毎に回目の初期試験を実施されることを推奨します。これらのことは、異常摩耗の早期発見パラメータであるフェログラフィーのIs値が、のマイナス乗と良好の範囲にあるものの、摩耗粒子の形態観察の結果、金属表面の微小突起、異物の噛み込みにより発生する切削粒子、金属接触が厳しい場合に発生したμmサイズのシビア粒子が観察されたことから判断しました。
報告№104-0214 | 分析№104-01521 | 104-01521 | トライボ診断により、機器軸受の潤滑状態、潤滑油の劣化状態を診断することを目的としました。分析の結果、摩耗は安定しているものと判断します。このことは、以下の点から判断しました。計数汚染度がNAS級と前回のNAS級に比較してランク増加しているものの清浄なレベルにあること。D-SOAPの結果、軸受メタルの摩耗により発生する錫がと検出量が僅かであること。異常摩耗の早期発見パラメータであるフェログラフィーのIs値がのマイナス乗と良好の範囲にあること。尚、を示す全酸価、IRの各データが良好であることから、この油は継続使用可能と判断します。
報告№109-09136 報告№113-00211 | 分析№109-001160 分析№113-000795 | 113-000795_date131004 | 潤滑油の劣化はないものの、油中の汚染度が高い値でした。採油条件の影響で値が高くなっていると考えられますが、異物の影響で将来的に摩耗が進行する懸念がありますので、欄に示す対策を推奨します。軸受は継続使用可能な状態にあると判断します。シリコン系のグリースや添加剤の確認シリコン系の添加剤やグリースを使用している箇所があるかについてご確認下さい。詳細はを参照下さい。最適な採油方法本試料油は、機器停止中に軸受箱排油口から採油されているため、分析データが高濃度に出ていると推定されます。正確なデータによる診断を行うためにも、今後の採油は、極力運転中もしくは停止直後の油槽中層部から実施されることを推奨します。はフェログラフィーおよびSOAP／D-SOAPの結果から総合的に判断した結果、継続使用は可能ですが、今後の機器の機能を確認するためにも傾向管理が有用と考えます。フェログラフィー【定量分析：Is値】Is値は異常摩耗の早期発見パラメータのつで、摩耗程度を定量化するために用います。今回のIs値はの乗と、高い値でした。フェログラフィー【定性分析：摩耗粒子および摩耗形態観察】分析結果から観察された代表的な粒子は、以下の通りでした。切削粒子・異物や金属表面の微小突起による切削摩耗により発生。疲労摩耗粒子・繰返し応力を受けて発生。黒錆・潤滑状態がやや厳しい凝着摩耗により発生。金属接触が厳しく、且つ、高い摩擦熱が発生していると考えられます。フリクションポリマ・局部的に高圧・高温となる場合に発生。観察された摩耗粒子の中でも切削粒子、黒錆は、将来的な摩耗の進行に繋がる可能性を示唆しているため、傾向監視が必要と思われます。摩耗形態の中でも切削摩耗は摩耗進行速度が速く、転がり軸受でこの摩耗形態が発生した場合には寿命が分の程度に低下することも知られており、切削摩耗により生じた軌道面の損傷が起点となって転がり軸受の寿命となるフレーキングに進展することから傾向監視による経過監視が必要です。切削摩耗の発生原因となる混入異物が残留している場合、この異物により切削摩耗が継続して発生する可能性があります。黒錆は凝着摩耗に分類されます。この摩耗粒子は、軸受軌道面で凝着、破断を繰り返し、この過程で生じる移着粒子が成長して摩耗粒子となります。そのため、軸受軌道面では局部的に油膜切れが発生していることを示しています。この状態が継続した場合、摩耗粒子のサイズは徐々に大型化していき、設備の損傷に至る場合がありますので、傾向監視が必要です。Iカップリング発光分光分析【SOAP／D-SOAP】検出された金属元素から発生箇所を推定すると、以下の通りでした。鉄、鉛、銅、錫、亜鉛・軸受等カルシウム、アルミニウム、ケイ素、ナトリウム・外部混入異物ケイ素の検出ケイ素がppm検出されました。一般に、潤滑油中からケイ素が検出された場合の原因として、油の消泡剤として使用されるシリコン系の添加剤が検出されるフェログラフィーおよびフィルタ表面の異物観察で砂が多く観察され、これが検出されるシリコングリースをシール部に塗布している場合、このシリコングリースが潤滑油に混入して検出されるなどが挙げられますが、今回検出が比較的高濃度であることからの可能性が考えられます。については、分析結果では確認することが出来ませんので、これに関する情報があれば提供をお願いします。銅の摩耗SOAP/D-SOAPで銅が比較的高い値でした。銅を使用した箇所は、オイルリングの摩耗が考えられます。オイルリングが摩耗していた場合、潤滑油の適正なかきあげに影響が生じ、軸受軌道面の油膜切れ発生原因となることから注意が必要です。計数汚染度はNAS級と当社推奨の管理限界値に到達していました。フィルタ表面の異物観察で金属片、鉄錆、砂等が観察されたことから、汚染度が高い要因は、摩耗と外部混入異物の影響と思われます。粘度、水分、全酸価、IR、RBOTの各データは、良好でした。尚、別紙RBOTの減少傾向から油の余寿命を求めた結果、本試料油は直近の更油から起算して年月まで使用可能であることが分かります。
報告№108-0030 報告№108-0030 | 分析№108-00145 分析№108-00145 | 108-00145 | 、汚染度、軸受の潤滑状態を確認する。今回の採油は、対象設備の停止中に排油口から実施しているため、油循環中に採油した場合に比較し、油中粒子の沈降の影響を受け、分析データが高濃度に出る可能性があります。今回の分析は以上のことを踏まえて結果を検討しました。分析の結果、計数汚染度はNAS級と当社推奨の管理限界値に到達し、重量汚染度がmg/mlと当社推奨の管理限界値を超えていました。また、異常摩耗の早期発見パラメータであるフェログラフィーのIs値が高いの乗となっていました。摩耗粒子の形態観察の結果、異物の噛み込みにより発生する切削粒子、局部的に高圧・高温となる場合に発生するフリクションポリマが多く観察され、フィルタ表面の異物を観察した結果、金属片、鉄錆、砂等が多く観察されました。更にSOAP／D－SOAPで鉄検出されたことから、汚染度が高い要因は、摩耗と採油の影響によるものと考えられました。今回の採油は対象機器の停止中に排油口から採油を実施しているため、これらの異物は、排油口配管内部に残留していた汚染物が検出された可能性が高いと思われます。観察された摩耗粒子の形態は、切削摩耗であり、異物が混入していない状態に比較して摩耗進行速度が速く注意が必要です。転がり軸受の場合、分の程度に寿命が低下することが知られています。今後、更に摩耗が進行し、転がり軸受の寿命の指標となるフレーキングに進展することと油劣化の進行が懸念されるため、運転再開後ヶ月以内に再度分析を実施し、潤滑状態を確認することを推奨します。一方、を示す粘度、水分、全酸価、IRの各データは良好の範囲にあることから、この油は継続使用可能と判断します。尚、上述しましたように、今回の採油は停止中の採油であるため、運転中の採油に比較して染度は高目に出ている可能性があります。次回採油のタイミングは、粒子の沈降の影響を極力抑え、油中粒子が均一な分散状態に近い状態で採油が実施できるように、対象設備の運転中、または停止直後に採油を実施されることを推奨します。
報告№109-09250 報告№109-09250 | 分析№109-001824 分析№109-001824 | 109-001824 | 潤滑油および本軸受は継続使用可能な状態にあると判断できますが、軸受摺動面では凝着摩耗の発生が確認されており、今後継続して発生することが懸念されるため、再度分析を実施し、摩耗の進行状況を傾向監視することを推奨します。特性低下特性低下に係るパラメータの分析結果は良好と判断します。粘度粘度はmm/sと新油値mm/sに対する粘度変化率は-.％で、当社推奨の管理限界値である±％以内にあり、良好と判断します。全酸価添加タービン油については、当社では管理限界値を設定しておらず、新油分析値との比較及び他の分析項目の結果より全酸価の状態判断を行います。その結果、全酸価は.mgKOH/gと新油値.mgKOH/gに比較して若干高くなっていますが、IRチャートに示すように劣化の兆候として現れるカルボン酸などの有機物・有機化合物の発生が確認されていないことから、異常のない値と判断します。酸化安定度酸化安定度minであり、当社推奨の管理限界値のmin以上であることから、良好と判断します。有機物・有機化合物有機物・有機化合物は、IRチャートによる新油分析値との比較の結果、cm-付近に劣化の兆候を示すカルボン酸の吸収が確認されていないことから、良好と判断します。色相はLであり、新油値のLに比較して大きな変化はないことから、良好と判断します。汚染に係るパラメータの分析結果は、汚染粒子数がやや高い値でした。水分は.であり、当社推奨の管理限界値の以下であることから、良好と判断します。汚染粒子数はNAS級であり、当社推奨の管理限界値のNAS級以内にあるものの、やや高い値でした。汚染度物重量はmg/mlであり、当社推奨の管理限界値のmg/ml以内であり、良好と判断します。摩耗フェログラフィーによる摩耗粒子の観察の結果、金属接触が厳しい場合に発生するシビア粒子と局部的に高圧・高温となる場合に発生するフリクションポリマが観察されました。異常摩耗の早期発見パラメータであるフェログラフィーのIs値がの乗とやや高く、摩耗粒子の形態観察の結果、金属接触が厳しい場合に発生するシビア粒子と局部的に高圧・高温となる場合に発生するフリクションポリマが観察されました。金属濃度SOAP法により金属濃度を測定した結果、外部から混入したと思われる亜鉛、バリウムが共にppmと僅かに検出されましたが、良好と判断します。金属濃度酸溶解法により金属濃度を測定した結果、潤滑箇所で発生する金属接触によって検出される鉄が、外部から混入したと思われる亜鉛が、カルシウム、ナトリウムが検出されました。
報告№102-0348 | 分析№102-03375 | 102-03375 | 分析の結果、本試料油の汚染度は、重量汚染度が当社推奨の管理限界値を超えていることがわかりました。D－SOAPの結果で油の添加剤成分である亜鉛がppm検出され、光学顕微鏡写真に示すように前回と同じく茶褐色状のスラッジが見られています。また、摩耗粒子の形態観察の結果では、腐食により発生した鉄錆が多く見られており、今後、これらの異物が軸受摺動面に噛み込み、摩耗が進行することが懸念されるため、濾過を実施されることを推奨します。これらのことは、計数汚染度がNAS級とやや高く、粒子分布を詳細に見てみると～μmサイズが多く、重量汚染度が前回に比較してmg/mlからmg/mlに.mg/ml減少しているものの、当社推奨の管理限界値を超え又、D－SOAPで亜鉛がppm検出され、光学顕微鏡写真の結果、前回と同様に茶褐色状のスラッジが確認され、更に、フェログラフィーの結果、外部から混入した鉄錆がやや多く見られたことから判断しました。尚、粘度が前回に比較し、-％減少したのは、新油の補充、又は、更油の影響によると思われます。今後は、今回の粘度によりデータ管理を行います。
報告№105-0362 報告№105-0362 | 分析№105-02404 分析№105-02404 | 105-02404 | 分析の結果、今回データは、前回データに比較して軸受メタルの摩耗を示すデータが上昇していることがわかりました。これは、有水試験によるメタルが馴染む過程で発生するなじみ摩耗によるものと思われます。馴染み摩耗は、正常な潤滑状態への移行過程ですが、正常に移行しない場合は、潤滑油中の摩耗に関するデータは増加傾向を示しさらに上昇します。油中の金属粒子濃度を分析するSOAP及びD-SOAPの結果、軸受メタルの摩耗により発生したと考えられる錫がSOAPでppm、D－SOAPでppm検出されていました。SOAPの錫濃度と油量リットルから摩耗量を下式により計算しました。 ・式 .cmとなります。従いまして、下図のような体積をもつ金属片が摩耗した計算となります。図摩耗量の概念図この体積.cmを軸受メタルの摩耗面積で割りますと平均的な摩耗深さとなります。この摩耗面積は当社の経験によれば、スラストメタル面積の約分の程度となることが確認されており、軸受の支持面積cmからスラストメタル面積とパッド枚数枚から計算するとcmとなります。摩耗体積.cmとcmから平均的な摩耗深さを求めると.μmとなります。スラストメタルの表面粗さをRmaxμmとしますと表面粗さの深さ方向に約％が摩耗したことになります。正常に移行しているか、或いは、異常な状態へ遷移するのかの確認には、ヶ月以内に再度分析を実施し進行状況を確認されることが必要です。これらのことは、計数汚染度が前回に比較してNAS級からNAS級にランク上昇したことD－SOAPの結果、前回に比較して錫がppmからppmに上昇したこと摩耗粒子形態観察の結果、前回同様にホワイトメタルが観察され、更に金属接触が厳しい場合に発生するシビア粒子がやや多く観察されたこと以上のことから判断しました。は良好と判断します。粘度は良好と判断します。粘度はmm/sと新油値mm/sに比較して、粘度変化率は-.％で、当社推奨の管理限界値である±％以内にあり、良好と判断します。水分は良好と判断します。水分はppmと当社推奨の管理限界値の以下であり、良好と判断します。全酸価は良好と判断します。全酸価は.mgKOH/gと新油値以内にあり、良好と判断します。IRの結果、良好と判断します。IRの結果、油劣化の兆候を示すカルボン酸の吸収が確認されていないことから、良好と判断します。計数汚染度はNAS級とやや高い値でした。計数汚染度はやや高い値でした。計数汚染度はNAS級と当社推奨の管理限界値のNAS級以内にあるものの、やや高い値でした。重量汚染度は良好と判断します。重量汚染度は.mg/mlと当社推奨の管理限界値のmg/ml以内であり、良好と判断します。機器の潤滑状態今回データは、前回データに比較して軸受メタルの摩耗を示すデータが上昇していることがわかりました。これは、有水試験によるメタルが馴染む過程で発生するなじみ摩耗によるものと思われます。馴染み摩耗は、正常な潤滑状態への移行過程ですが、正常に移行しない場合は、潤滑油中の摩耗に関するデータは増加傾向を示しさらに上昇します。正常に移行しているか、或いは、異常な状態へ遷移するのかを確認には、ヶ月以内に再度分析を実施し進行状況を確認されることが必要です。SOAPの結果、軸受の摩耗を示す錫が検出されました。SOAPの結果、軸受の摩耗を示す錫がppm、油の添加剤成分であるリンがppm検出されました。D－SOAPの結果、軸受の摩耗を示す錫が検出されました。D－SOAPの結果、鉄が、銅が、アンチモンが、軸受の摩耗を示す錫がppm、外部から混入したカルシウムが、ナトリウムが検出されました。フェログラフィーの結果、ホワイトメタルが観察されました。異常摩耗の早期発見パラメータであるフェログラフィーのIs値が.と良好の範囲にあるものの、摩耗粒子形態観察の結果、金属接触が厳しい場合に発生するシビア粒子、ホワイトメタルが観察されました。
報告№109-09136 | 分析№109-001160 | 114-000413 | 潤滑油の劣化は確認されなかったものの、水分濃度がppmと高い値でした。この水分の影響により、金属表面で腐食摩耗が発生することや健全な油膜が形成できず摩耗が進行することが懸念されます。また、塩基価の低下が確認されました。塩基価が低下した場合、今後、油中の酸性物質を中和することが出来なくなり、金属表面の腐食が発生することが懸念されます。さらに、SOAP-Tでカルシウムの固形分が.ppmと非常に高い値で検出されたことから、潤滑油中にカルシウム化合物が発生していると推定されるため、この化合物による今後の切削摩耗の進行が懸念されます。対象設備は、メタルの一部でホワイトメタルが摩耗し、その下層のケルメット層が現れている箇所があると思われますが、データから判断すると摩耗の範囲は局所的である思われることから現時点では継続使用可能と判断します。但し、今後の摩耗推移を確認するためにも定期的な傾向監視を継続することが必要です。尚、現時点では即時の分解点検は不要と判断します。更油塩基価が低下しており、水分が高いことからスラッジの発生や、金属表面での腐食摩耗の発生、油膜の形成不良による摩耗の進行が懸念されます。また、カルシウム化合物が非常に高い濃度で検出されたため、この化合物がコンロッドメタルやクランクメタルの摩耗を促進させる懸念があることから、更油を推奨します。次回点検でピストンリング、シリンダライナの点検カルシウム化合物発生の原因は、ピストンリング、シリンダライナの摩耗によって燃焼ガスのシール性が低下し、燃焼ガス中の硫黄分と油中のカルシウム添加剤が反応するためと考えられます。そのため、次回点検ではピストンリング、シリンダライナの摩耗状態の点検を推奨します。定期的な分析今後のコンロッドメタル、クランクメタルの摩耗推移を監視するため、定期的な分析実施を推奨します。診断結果粘度粘度は、.mm/sと新油値のmm/sに比較して粘度変化率が-％となっており、当社推奨の管理限界値以内であり、良好です。水分はppmと当社推奨の管理限界値を超えていました。酸価・塩基価・IR酸化劣化の進行度は、酸価、塩基価、IRの結果から総合的に判断します。酸価は、mgKOH/gと新油値mgKOH/g以上にあり、塩基価はmgKOH/gと当社推奨の管理限界値mgKOH/g以下でした。IRで油の酸化劣化により発生するカルボン酸の吸収が確認されないことから、現時点では酸化劣化していないと判断しますが、塩基価の低下が確認されたことから、今後、油中の酸性物質を中和することが出来なくなり、金属表面の腐食が発生することが懸念されます。計数汚染度計数汚染度はNAS級を上回っており、汚染されていました。重量汚染度は、.mg/mlと汚染されていました。粒度分布粒度分布は.～μmの範囲にあり、中心粒径は.μmでした。一方、粒度分布では、.～μmの範囲で分布がみられ、その中心粒径は.μmでした。μm以下の粒子が多いことから、燃焼時に発生したすすが主体であると推定されます。異常摩耗の早期発見のパラメータであるIs値は、前回のレベルから変化はなく、やや高い値でした。また、潤滑部の摩耗が認められたため、定期的に潤滑油分析を実施し、摩耗推移を監視することが有用と考えます。フェログラフィーで観察された代表的な粒子は以下の通りです。正常な摩耗粒子・潤滑状態が正常なマイルド摩耗により発生。シビア粒子・潤滑状態がやや厳しい凝着摩耗により発生。極微小領域で油膜切れが発生したことを示します。シビア粒子は、摩擦面が将来的に異常摩耗へ進展する可能性を示唆しているため、傾向監視が有用と思われます。詳細は、別紙傾向監視が必要な摩耗粒子をご覧ください。コンロッドメタル、クランクメタルの摩耗SOAP-Tでメタルの主成分である錫が、鉛がppm、銅が.ppm検出されたことから、コンロッドメタル、クランクメタルが局所的に摩耗していると推定されました。ディーゼルエンジンのメタルは、別紙コンロッドメタル・クランクメタルの摩耗に示すように、積層構造になっており、一般的に最表面はホワイトメタル層が存在し、その下にニッケル層、さらにその下には銅と鉛の合金であるケルメット層が存在します。ケルメット層の上に鉛メッキされたメタルもありますが、今回ニッケルが検出されていることから、当該機のメタルはホワイトメタルを使用した三層構造である可能性が高いと推定されます。当該機のメタル接触部面積を、弊社が過去経験したメタル接触部面積と油量の情報からmmと仮定し、分解点検後のメタル成分の累積濃度を基に、メタル接触部分が均一に摩耗した場合の摩耗深さを計算すると、ホワイトメタル層の摩耗深さは.μmとなります。ホワイトメタル層の厚さがμm程度だとすると、摩耗深さの計算結果から、メタルの摩耗は、ニッケル層、更にはケルメット層に到達していないと考えられます。しかし、今回、ケルメット層成分の銅、鉛が若干検出されたことから、異物などが噛み込む事によって、ケルメット層まで到達するような傷が発生していると推定されます。ケルメット層成分は比較的低濃度であることから、第三層目まで達する摩耗は軽微であると思われますが、前回に比較して、錫濃度が増加していることから、ホワイトメタル層の摩耗が進行していると考えられます。今後の摩耗進行によって油膜保持が困難になる可能性があるため傾向監視することが有用です。図メタルの摩耗状態推定フローまた、ホワイトメタル層の厚さをμm、メタルの摩耗が傷のみであったと仮定した場合の、三層目の摩耗深さを計算しました。この摩耗深さは検出された錫および銅濃度とホワイトメタル層の厚さを基にしており、傷の数や面積に依らない計算となります。その結果、三層目の摩耗深さは約μmと計算されました。実際には、傷以外の摩耗による錫の発生も考えられるので、三層目の摩耗深さは約μm以上であると推定されます。固形カルシウム化合物の生成SOAP-Tでカルシウムが.ppm検出されました。この固形カルシウムは、使用油に混入した燃焼ガス中の酸成分がカルシウム添加剤と中和反応して生成されます。SOAP-Tで鉄が.ppm検出されていることから、シリンダライナおよびピストンリングが摩耗し、気密性が低下して燃焼ガスが混入している可能性が考えられます。固形カルシウム化合物は比較的硬いため、摺動面に噛み込み、切削摩耗が進行することが懸念されます。詳細は、別紙固形カルシウム化合物の生成をご覧ください。
報告№108-0030 報告№108-6516 | 分析№108-00153 分析№108-00330 | 108-00330 | 分析の結果、ギヤ歯面は正常な潤滑状態であり、ギヤは継続使用可能な状態にあると判断します。一方、を示す粘度、水分、全酸価、IRの各データは良好であることから、この油は継続使用可能と判断します。これらのことは、異常摩耗の早期発見パラメータであるフェログラフィーのIs値がの乗と良好の範囲にあり、摩耗粒子の形態観察の結果、マイルドな摩耗粒子が多く観察されたことD－SOAPの結果、鉄が微量検出されたことを示す粘度、水分、全酸価、IRの各データが良好であること以上のことから判断しました。尚、トライボ診断では、バックラッシの増加量を分析結果から計算できますので、構造が確認できる図面、ギヤの形式、歯形、モジュール、歯数、回転数、増速比、歯幅をお知らせ下さい。計算結果をご報告いたします。
報告№106-0227 報告№106-0424 | 分析№106-01279 分析№106-02382 | 106-02382 | 濾過前の試料油を分析した結果、計数汚染度が前回NAS級から、今回NAS級に約年でランク上昇しました。摩耗粒子形態観察およびフィルタ写真の結果、鉄錆、砂が観察されているため、汚染度が上昇した要因は、外部から混入したと思われる異物によるものと考えられます。但し、潤滑異常の早期発見パラメータである摩耗過酷度を示すIs値が.と非常に良好の範囲にあることから、潤滑状態は良好な状態にあると判断します。尚、汚染度が高くなった原因は、採油が油槽廃油口であるため、廃油口内部の汚染物を採取している可能性があります。廃油口から採油を実施する場合は、廃油を十分に実施すると共に、可能であれば、主機運転中、または、主機停止直後のタイミングで採油することを推奨します。
報告№101-6001 | 分析№101-00045 | 101-00045 | 精点Aを実施した結果、計数汚染度を除く項目は良好であった。計数汚染度がNAS級と前回NAS級に比較して、ランク上昇していた。粒子数をみると～μmレンジの小さな粒子が増加してることが確認された。今回採油が、濾過中に実施されているため、計数汚染度が上昇した要因は、濾過機の濾過精度が性能通りに発揮されていないためと考えられました。フィルタのライフタイム、濾過圧力等を適正であるかを再度確認し、再度濾過を実施されることを推奨する。尚、～μmサイズの粒子は、フェログラフィーの結果から、フレッティングにより発生した赤錆の増加によることが判りました。現在のところ、SOAP／D－SOAPでメタルの主成分である錫が検出されていないことから、メタルの摩耗は安定しており、潤滑状態は正常と判断します。
報告№109-09136 報告№112-00660 | 分析№109-001160 分析№112-003042 | 112-003042_date130313 | 潤滑油の劣化は確認されていないものの、汚染度が高い値であることがわかりました。当該機は分解後および油入替後から今回までの稼働時間が短く、また、提供して頂いた新油が比較的高い汚染状態であることから、実機の汚染度が高い要因は、汚染度がやや高い新油を使用したことに加え、極微小領域から摩耗粒子が発生したためと思われます。減速機潤滑部の油膜が破断して発生する凝着摩耗が見られました。通常、継続運転している設備は、運転開始直後に金属同士がなじむ過程があり、その後正常な油膜が形成されて、問題がなければ安定期に入ります。設備の稼働率が低い場合など、停止期間が長いと潤滑油膜は殆どなくなり、再稼動する際に油膜切れを起こしやすい状態になります。今回観察された摩耗粒子は、このような状況で発生したと推定されます。しかし、これらは極微小領域に限られることから、摩耗は正常と判断できます。以上より、軸受は継続使用可能な状態にあると判断します。濾過油中の汚染度が高いことから、摩耗粒子や異物等がギヤ歯面や軌道面に噛み込むことによる摩耗の進行が懸念されるため、濾過を推奨します。定期的な分析および分析周期の検討定期的に分析を実施することにより、データの微小な変化から異常の兆候を早期に発見することが可能となります。今後、寿命予測を行うには、今回データを含め少なくとも回の分析データが必要となります。当該機は、年間稼働率が低いことから、採油の機会を検討するのは難しいところがありますが、あと最低でも回分析を実施し、寿命予測を行うと共に分析周期を検討することを推奨します。減速機の摩耗状態フェログラフィーおよびSOAP-Tのデータから総合的に解析した結果、減速機は健全であり、継続使用可能と評価できますが、引続き減速機の機能が保持されていることを確認するためにも、潤滑油診断による傾向管理が有用と考えます。フェログラフィー【定量分析：Is値】Is値は異常摩耗の早期発見パラメータのつで、摩耗程度を定量化するために用います。今回のIs値はの乗とやや高い値でした。フェログラフィー【定性分析：摩耗粒子および摩耗形態観察】分析結果から比較的多く観察された摩耗粒子は、以下の通りでした。正常な摩耗粒子・潤滑状態が正常なマイルド摩耗により発生。シビア粒子・潤滑状態がやや厳しい凝着摩耗により発生。金属潤滑部が局部的に油膜切れを起していると考えられます。観察された摩耗粒子の中でもシビア粒子は、将来的な摩耗の進行に繋がる可能性を示唆しているため、傾向監視が必要と思われます。シビア粒子は、凝着摩耗に分類されます。この摩耗粒子は、ギヤ歯面や軌道面で凝着、破断を繰り返し、この過程で生じる移着粒子が成長して摩耗粒子となります。そのため、ギヤ歯面や軌道面では局部的に油膜切れが発生していることを示しています。この状態が継続した場合、摩耗粒子のサイズは徐々に大型化していき、最終的には軸受の損傷に至る場合があります。Iカップリング発光分光分析【SOAP-T】検出された金属元素から発生箇所を推定すると、摩耗粒子の発生箇所は、以下のように推定できました。鉄、鉛、銅、アンチモン、錫、亜鉛・ギヤ、軸受等リン、モリブデン・添加剤カルシウム、バリウム、アルミニウム、ナトリウム・外部混入異物バックラッシご提供いただいた減速機に関する情報からハスバ歯車の組み合わせの段減速機構であり、この歯車の構成から接触点箇所のバックラッシを求めました。尚、不明な部分がありましたので、モジュールを、歯幅をmmと仮定しました。ギヤのバックラッシの増加量を求めた結果、接触点箇所でバックラッシの増加量は、最も大きい箇所で約.μmと推定されます。バックラッシ増加分の上限値は、メーカにより差異はあるものの、当社の推奨するバックラッシは、一般に推奨されるμmを管理目安にしています。この値に比較して十分に小さい値です。計数汚染度は当社推奨の管理限界値を超えていました。計数汚染度計数汚染度は、NAS級以上と当社推奨の管理限界値NAS級を超えていました。重量汚染度は、mg/mlでした。光学顕微鏡写真供試油を濾過したフィルタ表面上の夾雑物を光学顕微鏡で観察した結果、茶褐色の粘ちょう物、金属片、鉄錆、砂等が観察されました。は良好と判断します。粘度新油に対する粘度変化率は+％でした。これは、当社推奨の管理限界値である±％以内であり、良好と判断します。水分は、ppmと当社推奨の管理限界値の以下であり、良好と判断します。酸価は、.mgKOH/gと新油値.mgKOH/g以下であり、良好と判断します。IRIRチャートの結果、新油と使用油のスペクトルパターンはほぼ一致し、また、油劣化の兆候を示すカルボン酸の吸収ピークが確認されていないことから、良好と判断します。
報告№106-6102 報告№106-0447 | 分析№106-02223 分析№106-02558 | 106-02558 | トライボ診断の結果、前回更油からヶ月間、転がり軸受寿命の指標を示すフレーキングは確認されておらず、本軸受は継続使用可能な状態にあると判断します。但し、水分がppmとやや高く、光学顕微鏡および電子顕微鏡による摩耗粒子形態観察とフィルタ写真の結果で外部から混入したと思われる鉄錆がやや多く観察されました。今後、水分の影響による軌道面の腐食、汚染粒子が軸受軌道面に噛み込み疲労の起点となり、転がり軸受の寿命を縮めることが懸念されるため、更油または濾過等を実施し、取り除いておくことを推奨します。尚、全酸価が.mgKOH/gと当社推奨の管理限界値に到達していましたが、IRの結果で油劣化の兆候を示すカルボン酸の吸収が確認されていないことおよび無添加タービン油であるJOMOタービンには含まれていない酸化防止剤の吸収が確認されていないことから、油名が間違っている可能性がありますので、油名をご確認下さい。これらのことは、水分がppmと当社推奨の管理限界値内にあるものの、やや高い値であること異常摩耗の早期発見パラメータであるフェログラフィーのIs値がと良好の範囲にあるものの、摩耗粒子形態観察の結果、外部から混入したと思われる鉄錆がやや多く観察されたことフィルタ写真でも鉄錆が観察されたこと以上のことから判断しました。振動データについて今回、貴社から提供された振動データグラフから詳細な値の読み取りを行うことを試みましたが、読み取りは困難であり、また、周波数解析が実施されていないこと、および、測定位置が具体的に分からないため、振動解析による詳細な検討を行うことはできませんでした。但し、ベアリング損傷のパラメータとなる振動加速は、経年増加の傾向はみられていないもののやや高い値であり、念のため、周波数解析を実施し、振動値が高い原因を確認しておくことを推奨します。
報告№109-09136 報告№112-00712 | 分析№109-001160 分析№112-003282 | 112-003282 | 分析の結果、RBOTはminと新油値minに比較して減少率は%でした。RBOTの減少率は小さいことから、今後の運転状況に大きな変化がなければ、年間は継続使用可能な状態にあると思われます。但し、計数汚染度が当社推奨の管理限界値以下であるものの、やや高いことから、以下の対策を推奨します。濾過油中の汚染度が高いことから、摩耗粒子や異物等が摺動面に噛み込むことによる摩耗の進行が懸念されるため、可能であれば濾過を推奨します。分析結果粘度、水分、酸価、IR、RBOTの各データは良好でした。計数汚染度は、NAS級と当社推奨の管理限界値NAS級以下であるものの、やや高い値でした。
報告№109-09136 報告№112-00066 | 分析№109-001160 分析№112-000176 | 112-000176 | 潤滑油は継続使用可能な状態にあると判断します。前回同様に粘度、全酸価、IR、RBOTの各データは良好でした。尚、別紙RBOTの減少傾向から油の余寿命を求めた結果、本試料は直近の更油から起算して稼働日数が年月まで使用可能であることが分かります。水分は良好でした。
報告№104-0378 報告№105-6011 | 分析№104-02669 分析№105-00442 | 105-00442 | 分解点検ヶ月後に初期試験を実施した結果、摩耗は安定していると判断します。これらのことは、前回に比較して、計数汚染度は等級に変化がないことSOAP／D-SOAPの結果、鉄及び錫濃度に変化がないこと異常摩耗の早期発見パラメータであるフェログラフィーのIs値が.と良好の範囲にあること以上のことから判断しました。
報告№104-0294 報告№104-8050 | 分析№104-02199 分析№104-02510 | 104-02510_変更 | 分析の結果、本軸受は継続使用可能な状態にあると判断します。このことは、鉄濃度から計算したフレーキングの発生面積が内輪軌道面の面積の凡そ.％であること。異常摩耗の早期発見パラメータであるIs値がの乗とやや高いものの、ベアリング軌道面から発生した摩耗粒子はマイルドな潤滑状態で発生した摩耗粒子であり潤滑状態は良好な状態で進行していると考えられること。以上のことから判断しました。
報告№107-0260 報告№107-0260 | 分析№107-01414 分析№107-01414 | 107-01414 | 分析の結果、転がり軸受の寿命の指標となるフレーキングが発生していないことから、継続使用可能と判断します。但し、摩耗粒子形態観察で保持器の摩耗により発生したと思われる銅合金の摩耗粒子がやや多く観察されました。今後、保持器の摩耗が進行した場合、転動体とのギャップが増大することによる振動が増大しフレーキングに進展することが懸念されますので、ヶ月以内に再度分析を実施し、摩耗の進行状況を確認することを推奨します。これらのことは、異常摩耗の早期発見パラメータであるフェログラフィーのIs値がと良好の範囲にあるものの、摩耗粒子形態観察の結果、銅合金の摩耗粒子がやや多く観察されたこと以上のことから判断しました。計数汚染度は良好と判断します。計数汚染度は良好と判断します。計数汚染度はNAS級と当社推奨の管理限界値のNAS級以内にあり、良好と判断します。重量汚染度は.mg/mlでした。重量汚染度は.mg/mlでした。機器の潤滑状態フェログラフィーの結果、銅合金がやや多く観察されました。SOAPの結果、鉄および銅が検出されました。SOAPの結果、摩耗により発生した鉄および銅が検出されました。又、油の添加剤成分であるリンが検出されました。D－SOAPの結果、鉄および銅が検出されました。D－SOAPの結果、摩耗により発生する鉄および銅が検出されました。フェログラフィーの結果、銅合金の摩耗粒子がやや多く観察されました。フェログラフィーの結果、異常摩耗の早期発見パラメータであるIs値がと良好の範囲にあるものの、摩耗粒子形態観察の結果、銅合金の摩耗粒子がやや多く観察されました。
報告№108-0199 報告№108-0199 | 分析№108-01437 分析№108-01437 | 108-01437 | 、軸受の潤滑状態を確認する。今回の採油は、対象設備の停止中にドレンプラグから実施しているため、油循環中に採油した場合に比較し、油中粒子の沈降の影響を受け、分析データが高濃度に出る可能性があります。今回の分析は以上のことを踏まえて結果を検討しました。を示す粘度、水分、全酸価、RBOTの各データは良好の範囲にあることから、この油は継続使用可能と判断します。軸受の潤滑状態異常摩耗の早期発見パラメータであるフェログラフィーのIs値がやや高いの乗となっていました。摩耗粒子の形態観察で異物の噛み込みにより発生する切削粒子、金属接触が厳しい場合に発生するシビア粒子、局部的に高圧・高温となる場合に発生するフリクションポリマ、外部から混入したと思われる鉄錆、砂等が多く観察されました。フリクションポリマは、タービン油が軸受摺動面で高圧下に押し込められ高圧状態になると同時に、圧縮熱も発生して高温状態にもなり、その結果、潤滑油が重合して発生することが知られています。そのため、高温高圧状態の解消がなされなければ、潤滑油は劣化する場合がありますので、定期的に分析を実施する必要があります。観察された摩耗粒子の形態は切削摩耗と凝着摩耗が混在しており、特に切削摩耗は、異物が混入していない状態に比較して、摩耗進行速度が速く注意が必要で、転がり軸受にこの摩耗形態が観察された場合、軸受寿命が分の程度に低下することが知られています。切削摩耗が進行した場合、転がり軸受の寿命の指標となるフレーキングに進展することが懸念されるため、運転を再開しているようであれば今回の分析項目に計数汚染度、SOAP／D－SOAPの分析項目を追加して、再分析を実施し、汚染度および摩耗の進行状況を確認されることを推奨します。採油について上述しましたように今回の採油は対象設備の停止中の採油であるため、油中の摩耗粒子などが平均的に分散した状態とはいえない状態で採油されている可能性があります。採油は、粒子の沈降の影響を少なくすることが重要であり、そのため油中粒子が均一な分散状態で実施されることを併せて推奨します。
報告№109-09136 報告№112-00089 | 分析№109-001160 分析№112-000246 | 112-000246 | 潤滑油および軸受は継続使用可能な状態にあると判断します。前回に比較してSOAP／D－SOAPの結果で、鉄および錫濃度に変化はありませんでした。Is値は異常摩耗の早期発見パラメータのつで、摩耗粒子を定量化するために用います。前回に比較してIs値は.から．×のマイナス乗に低下し、潤滑状態は正常と判断できます。前回に比較して計数汚染度はNAS級からNAS級にランク低下し、良好でした。．前回同様に粘度、水分、酸価、IRの各データは良好でした。分析結果は良好と判断します。粘度粘度はmm/sと新油値mm/sに比較して、粘度変化率は-.％で、当社推奨の管理限界値である±％以内にあり、良好と判断します。水分はppmと当社推奨の管理限界値の以下であり、良好と判断します。酸価は.mgKOH/gと当社推奨の管理限界値の.mgKOH/g以下であり、良好と判断します。IRIRの結果、油劣化の兆候を示すカルボン酸の吸収が確認されていないことから、良好と判断します。は良好と判断します。計数汚染度計数汚染度はNAS級と当社推奨の管理限界値のNAS級以内であり、良好と判断します。重量汚染度は.mg/mlと当社推奨の管理限界値のmg/ml以内であり、良好と判断します。は正常と判断します。SOAPSOAPの結果、金属元素は検出されませんでした。D－SOAPD－SOAPの結果、鉛が、外部から混入したと思われるナトリウムが検出されました。軸受の摩耗を示す錫が検出されていないことから、良好と判断します。フェログラフィー異常摩耗の早期発見パラメータであるフェログラフィーのIs値が．×のマイナス乗と良好の範囲にあり、潤滑状態は正常と判断します。
報告№109-09094 報告№109-09094 | 分析№109-000894 分析№109-000894 | 109-000894_100127 | 分析評価者：佐々木義憲保有資格：ICMLMLAⅠ設備保全技能士級ISO-準拠機械状態監視診断技術者カテゴリーⅠ分析の結果、全てのデータが良好である事から、この油は継続使用可能と判断します。≪状態監視とパラメータ≫分析の目的および各分析のパラメータは以下の通りです。特性低下目的：油の分析結果から、や劣化傾向ならびに添加剤の消耗程度、残存寿命などを確認する。粘度JISK全酸価JISK赤外線吸収スペクトルJISK酸化安定度試験JISK汚染目的：油の分析結果から、砂塵あるいは水・異種油などによるや、異物混入の有無を確認する。水分JISK計数汚染度JISB重量汚染度JISB光学顕微鏡観察摩耗目的：油中の摩耗粒子を分析する事により、回転・摺動部の潤滑状態、摩耗劣化の程度、余寿命などを解析する。摩耗診断電子顕微鏡観察JISKX線マイクロアナリシス油中金属濃度）JISK≪分析結果≫特性低下粘度：良好粘度値mm/sの新油値mm/sに対する変化率は+％であり、当社推奨の管理限界値±％以内に留まっています。全酸価：良好全酸価.mgKOH/gは新油値の.mgKOH/gに比較し高くはあるものの、有機物・有機化合物試験の結果で油劣化の兆候を示すカルボン酸の吸収が見られないことから問題は無いと判断します。赤外線吸収スペクトル：良好酸化安定度試験：良好酸化安定度試験の結果、数値minは当社推奨の管理限界値min以内に留まっており、現時点での使用は可能と判断します。汚染水分：良好水分値は当社推奨の管理限界値以内に留まっています。計数汚染度：今回は実施していません。重量汚染度：今回は実施していません。光学顕微鏡観察：今回は実施していません。摩耗摩耗診断電子顕微鏡観察・X線マイクロアナリシス：今回は実施していません。油中金属濃度：今回は実施していません。
報告№109-09136 報告№110-00820 | 分析№109-001160 分析№110-003864 | 110-003864 | は良好と判断します。粘度粘度はmm/sと新油値mm/sに比較して、粘度変化率は-.％で、当社推奨の管理限界値である±％以内にあり、良好と判断します。水分はppmと当社推奨の管理限界値の以下であり、良好と判断します。全酸価全酸価は.mgKOH/gと新油値に比較して高いものの、IRで油劣化の兆候を示すカルボン酸の吸収が確認されていないことから、良好と判断します。IRIRの結果、油劣化の兆候を示すカルボン酸の吸収が確認されていないことから、良好と判断します。RBOTRBOTはminと当社推奨の管理限界値のmin以上であり、良好と判断します。は良好と判断します。計数汚染度計数汚染度はNAS級と当社推奨の管理限界値のNAS級以内であり、良好と判断します。重量汚染度は.mg/mlと当社推奨の管理限界値のmg/ml以内であり、良好と判断します。機器の潤滑状態SOAPの結果、前回に比較して鉛が増加していました。SOAPSOAPの結果、鉛がppm、油の添加剤成分であるリンがppm検出されました。軸受の摩耗を示す錫が検出されていないことから、良好と判断します。D－SOAPD－SOAPの結果、鉄、銅が共に検出されました。軸受の摩耗を示す錫が検出されていないことから、良好と判断します。フェログラフィー異常摩耗の早期発見パラメータであるフェログラフィーのIs値が.と良好の範囲にあり、潤滑状態は正常と判断します。前回に比較してSOAP／D－SOAPの結果で、鉄および錫濃度は減少し、異常摩耗の早期発見パラメータであるフェログラフィーのIs値が.と良好でした。但し、鉛を使用した部分の溶出・摩耗が発生しています。今後、別紙鉱油の酸化に対する金属触媒の影響に示すように濃度の増加に伴い酸化速度が速まる可能性があります。前回に比較して計数汚染度はNAS級からNAS級にランク減少し、良好でした。前回同様に粘度、水分、全酸価、IR、RBOTの各データは良好でした。潤滑油および軸受は継続使用可能な状態にあると判断します。但し、鉛が増加することにより、酸化速度が速まる可能性があることから、定期的に分析を実施し、油の劣化状況を確認することを推奨します。また、軸受メタルに鉛を使用している場合、メタル表面の摩耗によることも考えられるため、鉛を使用した箇所の調査をお願いいたします。
報告№102-0006 | 分析№102-00063 | 102-00063 | ギヤ歯面では、払い出しコンベアではあまり見られなかった異物の噛み込みにより切削摩耗※が発生していることが確認されました。切削摩耗※は、マイルド摩耗※と違い、摩耗速度が桁違いに速いためギヤ歯面の摩耗に対する注意が必要です。また、切削摩耗により発生した傷が起点となって、疲労摩耗に進展することが懸念されるため、追跡分析を実施し、ギヤ歯面の摩耗の進行状況を確認することが必要です。計算により求めた次回分析時期は、今回採油から稼働時間時間以降で採油されることを推奨します。尚、ギヤ歯面で潤滑油がせん断作用を受けて、粘度が低下しており、粘度の低下により、油膜が薄くなり、摩耗の進行速度が早まる場合がありますので、更油を実施されることを併せて推奨します。考察分析の結果、計数汚染度、重量汚染度、SOAP／D-SOAP、フェログラフィーを除く項目は良好でした。計数汚染度がNAS級以上、重量汚染度がmg/mlと当社推奨の管理基準値を超えていました。ギヤの摩耗により発生した鉄がSOAPでppm、D－SOAPで.ppmと多く検出され、フェログラフィーの結果、低炭素鋼の摩耗粒子が多く見られることから、汚染の要因は、ギヤ歯面の摩耗により発生した摩耗粒子によるものと考えられました。摩耗粒子の形態観察結果から、硬い異物の噛み込みにより発生する切削粒子が多く見られており、ギヤ歯面の摩耗形態は、切削摩耗が支配的であると考えられました。更に、D－SOAPの結果、カルシウムがppm検出されました。カルシウムは、砂、石炭等に含まれており、このことから、ギヤ歯面に噛み込んだ異物は砂や石炭灰と推定されました。ギヤ歯面では、切削摩耗により発生した傷が起点となって、疲労摩耗に進展することが懸念されるため、追跡分析を実施し、ギヤ歯面の摩耗の進行状況を確認する必要があります。次回分析時期は、油中の摩耗粒子は飽和し、いつでも採油が可能な状態に稼働時間時間以降を推奨します。尚、粘度がmm/sと新油値mm/sに比較して、％低下し、全酸価が.mgKOH/gと新油値.に比較して、.mgKOH/g低下していました。これらのことから、ギヤ歯面で潤滑油がせん断作用を受けて、粘度が低下したものと考えられました。粘度の低下により、油膜が薄くなり、摩耗の進行速度が桁違いに早まる場合がありますので、更油を実施されることを併せて推奨します。以上注釈は裏面にあります。※切削摩耗とマイルド摩耗の摩耗速度の違いマイルド摩耗とは、金属面同士がすべり摩擦により接触し発生する凝着摩耗という摩耗形態に分類でき、接触状態が非常に軽微で発生する摩耗粒子がμm以下の小さな粒子のみ発生する摩耗形態をいいます。一方、切削摩耗は、摺動する金属面間に、その金属より硬い異物が噛み込んだり、金属表面の微小ま突起が摺動することで発生し、発生する摩耗粒子は切削粒子と呼びます。マイルド摩耗と切削摩耗の摩耗形態を摩耗速度という観点から比較します。摩耗速度を比較するために、比摩耗量という量を使用します。この比摩耗量とは、単位がmm/Nmmで、単位荷重、単位すべり距離当りの摩耗量を表します。 この比摩耗量は、一般的にマイルド摩耗-以下切削摩耗-～-とされており、同じ荷重条件で摩擦しているとすると、切削摩耗の摩耗速度は、マイルド摩耗の倍から倍になることが分かります。
報告№109-09136 報告№111-00142 | 分析№109-001160 分析№111-000690 | 111-000690 | 濾過後の試料油を分析した結果、全てのデータが良好です。尚、RBOTが前回に比較し、min上昇しています。RBOTが上昇した理由は、更油、補給を実施した仮設タンクで他の軸受油と混合して濾過を実施した濾過機配管内や仮設タンクなどに油が残留していた以上のことが考えられます。お客様情報の～にはいずれにも該当せず、原因は分かりませんでした。但し、今回の分析結果で、全酸価および粘度の各データに大きな変化はなく、異種油の混入などは確認されていないため、本試料油は継続使用可能な状態にあります。今後は、今回のRBOT値を基に潤滑油の寿命を評価します。
報告№103-6135 | 分析№103-02462 | 103-02462 | 前々回、前回、今回の分析結果から、摩耗は安定していると判断します。これらのことは、前回に比較して、計数汚染度はランク上昇しているものの、SOAP／D-SOAPの鉄及び錫濃度に変化がなく、異常摩耗の早期発見パラメータであるフェログラフィーのIs値が、.から.と何れも良好の範囲にあること以上のことから判断しました。
報告№106-0039 報告№106-0039 | 分析№106-00207 分析№106-00207 | 106-00207 | お客様からご提供いただいた経緯に関する情報は以下の通りでした。・油が黄色から黒色に変色した。ご依頼の分析目的は以下の通りでした。ミル油圧ジャーナルユニットのトライボ診断を実施し、当該油圧作動油の健全性を確認する。油の変色原因を確認する。油圧作動油の健全性確認本油圧機器の粘度、水分、全酸価などの潤滑は、分析の結果が全て正常の範囲であり、また、摩耗の過酷度のパラメータとなるIs値も良好な値で摩耗速度が比較的遅い事がわかりました。このことから、作動油と油圧機器は継続使用が可能な範囲にあると判断します。但し、今後、摩耗が更に進行した場合、粒子濃度が上昇したり、大型の摩耗粒子の発生量が増加したりすると、バルブ類の動作障害やフィルタの目詰まり等が発生することが懸念されます。その場合には、濾過を実施するとともに、定期的に分析を実施し、汚染および摩耗状態を確認することを推奨します。これらのことは、油の粘度、水分、全酸価が正常な範囲であること計数汚染度がNAS級以上、重量汚染度がmg/mlと共に当社推奨の管理限界値を超えていたこと異常摩耗の早期発見パラメータであるフェログラフィーのIs値が.と良好の範囲にあるものの、摩耗粒子形態観察の結果、ラビング粒子およびフリクションポリマが多く観察されたことD－SOAPの結果、摩耗により発生した鉄、銅、外部から混入したカルシウム、ナトリウムが検出されたこと以上のことから判断しました。変色の原因油が変色した原因を分析結果から検討しました。分析の結果、シリンダおよびポンプの鉄系材料を使用した摺動部から発生した鉄系摩耗粒子銅を使用した箇所から発生した摩耗粒子摩擦熱が高い場合に発生するフリクションポリマなどの発生が確認されました。本設備にはμmのフィルタが設置されていますが、今回観察された大部分の摩耗粒子はフィルタサイズより小さいμm以下であるため設置されているフィルタで捕捉できていない可能性があります。したがって、発生した摩耗粒子がフィルタに捕捉されず、油中に分散して油の変色につながったものと考えられました。この油は継続使用可能と判断します。粘度は良好と判断します。粘度はmm/sと管理限界値以内にあり、良好と判断します。水分は良好と判断します。水分はppmと管理限界値の以下にあり、良好と判断します。全酸価は良好と判断します。全酸価は.mgKOH/gと新油データの.mgKOH/g以内にあり、良好と判断します。IRは良好と判断します。IRの結果、油劣化の兆候を示すカルボン酸の吸収が確認されていないことから、継続使用可能な状態にあると考えられます。計数汚染度、重量汚染度、共に当社推奨の管理限界値を超えていました。計数汚染度は当社推奨の管理限界値を超えていました。計数汚染度はNAS級以上と当社推奨の管理限界値のNAS級を超えていました。重量汚染度は当社推奨の管理限界値を超えていました。重量汚染度はmg/mlと当社推奨の管理限界値のmg/mlを超えていました。機器の潤滑状態フェログラフィーの結果、ラビング粒子、摩擦熱が高い場合に発生するフリクションポリマが多く観察されました。SOAPの結果、鉄および銅が検出されました。SOAPの結果、摩耗により発生する鉄および銅が検出されました。尚、油の添加剤成分であるリンが検出されました。D－SOAPの結果、鉄および銅が検出されました。D－SOAPの結果、摩耗により発生する鉄および銅、外部から混入したカルシウム、ナトリウムが検出されました。フェログラフィーの結果、ラビング粒子、摩擦熱が高い場合に発生するフリクションポリマが多く観察されました。フェログラフィーの結果、異常摩耗の早期発見パラメータであるIs値が.と良好の範囲にあるものの、摩耗粒子形態観察でラビング粒子、摩擦熱が高い場合に発生するフリクションポリマが多く観察されました。
報告№108-8024 報告№108-8024 | 分析№108-03430 分析№108-03430 | 108-03430 | 分析の結果、全てのデータが良好であることから、この油は継続使用可能であり、潤滑状態も正常と判断します。特性低下全ての項目が良好な範囲にあったことから特性低下は認められず良好と判断します。粘度は良好と判断します。粘度はmm/sと新油値mm/sに比較して、粘度変化率は-.％で、当社推奨の管理限界値である±％以内にあり、良好と判断します。全酸価は良好と判断します。全酸価は.mgKOH/gと新油値.mgKOH/gに比較して高い値であるものの、有機物・有機化合物で油劣化の兆候を示すカルボン酸の吸収が確認されていないことから、良好と判断します。有機物・有機化合物の結果、良好と判断します。有機物・有機化合物の結果、油劣化の兆候を示すカルボン酸の吸収が確認されていないことから、良好と判断します。酸化安定度の結果、良好と判断します。酸化安定度はminと当社推奨の管理限界値のmin以上であり、良好と判断します。色相は良好と判断します。色相はLと新油値のL.に比較して大きな変化はなく、良好と判断します。汚染は良好と判断します。水分は良好と判断します。水分はと当社推奨の管理限界値の以下であり、良好と判断します。汚染粒子数は良好と判断します。汚染粒子数はNAS級と当社推奨の管理限界値のNAS級以内にあり、良好と判断します。汚染物重量は良好と判断します。汚染物重量は.mg/mlと当社推奨の管理限界値のmg/ml以内にあり、良好と判断します。摩耗摩耗は正常と判断します。摩耗粒子の結果は良好です。異常摩耗の早期発見パラメータであるフェログラフィーのIs値がの乗と良好の範囲にあり、潤滑状態は正常と判断します。金属濃度SOAPの結果は良好です。金属濃度SOAPの結果、外部から混入したと思われるケイ素が検出されています。金属濃度酸溶解法の結果、鉄が検出されています。金属濃度酸溶解法の結果、鉄、外部から混入したと思われるカルシウム、ナトリウムが検出されています。
|  | 113-001579 | 分析の結果、潤滑油の劣化は確認されなかったものの、油中の汚染度が高いことから、今後、異物の潤滑部への噛み込みによって切削摩耗が発生する懸念があります。また、IR、SOAP-Tの結果で新油と異なるデータが確認されたことから、異種油の混入または油名が間違っている可能性があります。対象設備分析の結果、対象設備は継続使用可能と判断します。但し、今後の摩耗進行の有無を確認するためにも傾向監視を継続することが有効です。更油および油名の確認油中の汚染度が高いことから、摩耗粒子や異物等が軸受軌道面に噛み込むことによる摩耗の進行が懸念されるため、可能であれば、予防処置として更油を推奨します。尚、分析データから新油と一致しないデータが確認されたことから、異種油の混入または油名が違っている可能性があります。油は設備の条件にあった適正な性能のものを使用することが重要であるため、油名を再確認した上で更油することを推奨します。定期的なトライボ診断実施定期的な分析を実施することにより、データの変化から異常の兆候を早期に発見することが可能となります。今後懸念される凝着摩耗、疲労摩耗の進行および油中の異物による切削摩耗の発生を監視するため、定期的なトライボ診断の実施を推奨します。最適な採油方法本試料油は、機器停止中に点検窓から採油されているため、分析データが低濃度に出ていると推定されます。正確なデータによる診断を行うためにも、今後の採油は、極力運転中もしくは停止直後の油槽中層部から実施されることを推奨します。IRの結果、新油と一致しないデータが確認されたことから、異種油の混入、または油名の誤りなどが考えられます。粘度粘度は、mm/sと新油値のmm/sに比較して粘度変化率が+％となっており、当社推奨の管理限界値である±％にあり、良好と判断します。水分はppmと当社推奨の管理限界値以下にあり、良好と判断します。酸価・IR酸価劣化の進行度は、酸価およびIRの結果から総合的に判断します。酸価は、.mgKOH/gと新油値.mgKOH/gに比較して高いものの、IRの結果で油劣化の兆候を示すカルボン酸の吸収が確認されていないことから、油は劣化していないと判断します。尚、IRの結果、新油のIRスペクトルと一致しない箇所が確認されたことから、異種油の混入、または油名の誤りなどが考えられます。計数汚染度は当社推奨の管理限界値を超えていました。SOAP-Tで油の添加剤成分であるリンが検出され、フィルタ表面の異物観察で表面が茶褐色で金属片、粘ちょう物、鉄錆、砂等が観察されたことから、汚染度が高い要因は、摩耗とスラッジ、そして外部混入異物の影響と思われます。計数汚染度計数汚染度はNAS級以上と当社推奨の管理限界値NAS級を超えていました。重量汚染度は.mg/mlでした。光学顕微鏡写真重量汚染度で濾過したフィルタ表面上の夾雑物を光学顕微鏡で観察した結果、金属片、スラッジ、鉄錆、砂等が観察されました。はフェログラフィーおよびSOAP-Tの結果から総合的に判断した結果、継続使用は可能ですが、今後の摩耗進行を確認するためにも傾向管理が有用と考えます。フェログラフィー【定量分析：Is値】Is値は異常摩耗の早期発見パラメータのつで、摩耗粒子を定量化するために用います。今回のIs値は、の乗と高い値でした。フェログラフィー【定性分析：摩耗粒子および摩耗形態観察】分析結果から観察された代表的な粒子は、以下の通りでした。正常な摩耗粒子・潤滑状態が正常なマイルド摩耗により発生。シビア粒子・潤滑状態がやや厳しい凝着摩耗により発生。金属潤滑部が局部的に油膜切れを起していると考えられます。疲労摩耗粒子・繰返し応力を受けて発生。観察された摩耗粒子の中でもシビア粒子は、将来的な摩耗の進行に繋がる可能性を示唆しているため、傾向監視が必要と思われます。シビア粒子は、凝着摩耗に分類されます。この摩耗粒子は、ギヤ歯面、軸受軌道面で凝着、破断を繰り返し、この過程で生じる移着粒子が成長して摩耗粒子となります。そのため、ギヤ歯面、軸受軌道面では局部的に油膜切れが発生していることを示しています。この状態が継続した場合、摩耗粒子のサイズは徐々に大型化していき、設備の損傷に至る場合がありますので、傾向監視が必要です。Iカップリング発光分光分析【SOAP-T】検出された金属元素から発生箇所を推定すると、以下の通りでした。鉄、鉛、クロム、アンチモン、錫・ギヤ歯面、軸受等リン・添加剤亜鉛、カルシウム、アルミニウム、ナトリウム、マグネシウム・外部混入異物SOAP-Tの結果、ご提供頂いた新油コスモオルパスには含まれていないリンが、本試料油からはppmと比較的高い値で検出されたことから、添加剤の投与、異種油の混入、または油名の誤りなどが考えられます。鉛を使用した箇所の溶出・摩耗SOAP-Tの結果、鉛が.ppmと比較的高い値で検出されました。亜鉛系添加剤を使用している場合、潤滑系統内で鉛を使用した箇所が亜鉛系添加剤の影響により溶出することが知られています。今後、別紙鉱油の酸化に対する金属触媒の影響に示すように濃度の増加に伴い酸化速度が速まる可能性があります。
報告№109-09136 報告№113-00623 | 分析№109-001160 分析№113-002681 | 113-002681 | 潤滑、汚染状態は良好の範囲にあることから、現在のところ、潤滑油は継続使用可能な状態にあると考えられます。潤滑油の余寿命を求めた結果、年月まで使用可能と推定されました。前回の更油日が年月であることから、更油日から起算すると、潤滑油は約年ヶ月使用可能と推定されます。尚、対象設備は継続使用可能な状態にあると判断します。異常摩耗の早期発見のパラメータであるIs値は、前回の-レベルから-レベルに上昇しているものの、値は正常です。また、異常摩耗の兆候を示す摩耗粒子が顕著に観察されなかったことから、は良好と判断します。計数汚染度は前回のNAS級からNAS級にランク上昇しているものの、当社推奨の管理限界値以下であり、良好です。重量汚染度は.mg/mlから.mg/mlに減少し、当社推奨の管理限界値以下であり良好です。粘度、水分、酸価、IR、RBOTの各データは良好です。尚、別紙RBOTの減少傾向から油の余寿命を求めた結果、対象の潤滑油は年月まで使用可能であると推定されました。
報告№109-09132 報告№109-09132 | 分析№109-001141 分析№109-001141 | 109-001141 | 泡立ち試験の結果は、-と新油値の-に比較して高い値でした。消泡性の性能が低下していることが確認されたことから、今後の使用状況によっては油の酸化劣化が進行したり、ギヤ歯面およびベアリング軌道面で油膜切れが発生したりする場合があるため、消泡剤の添加による消泡性能の改善など何らかの対応が必要になると思われます。また、を示す粘度、水分、全酸価の各データが良好の範囲にあることから、本試料油は継続使用可能と判断します。機器の潤滑状態潤滑状態の異常の早期発見パラメータである潤滑状態指数は、のマイナス乗と濾過設備のない機器であれば正常な潤滑状態にあると判断できます。当該機の潤滑系は、油中汚染粒子を濾過するフィルタが設置されているため、別紙インライン・オフラインフィルタの影響に示すとおり、潤滑状態が異常となり大型の摩耗粒子が発生したとしても発生した粒子の大部分が捕捉されてしまい、結果として正常な潤滑状態にあると誤認してしまう可能性があります。そのため、フィルタの影響を考慮に入れLCインデックスを求めたところ、その結果は摩耗がやや厳しい状態に分類されるの乗領域となりました。計算により求めたLCインデックスがこの値であれば、ギヤの継続続使用は可能と思われますが、的確な潤滑状態の確認には再分析による確認が必要と思われます。再分析は、前回採油から今回採油まで年ヶ月程度経過していますので、安全をみてヶ月後を推奨します。泡立ち試験の結果、消泡性能が低下していることが確認されています。粘度は良好。粘度はmm/sと新油値mm/sに比較して、粘度変化率は-.％で、当社推奨の管理限界値である±％以内にあり、良好と判断します。粘度はmm/sとなっています。粘度はmm/sとなっています。粘度指数はとなっています。粘度指数はとなっています。泡立ち試験は-となっています。泡立ち試験は-と新油に比較して高い値となっています。消泡性能が低下していることが確認されています。水分は良好。水分はppmと当社推奨の管理限界値の以下であり、良好と判断します。全酸価は良好。全酸価は.mgKOH/gと新油値.mgKOH/g以内にあり、良好と判断します。機器の潤滑状態精密な濾過設備がない機器であれば、潤滑状態指数は正常の範囲にあると判断します。潤滑状態指数は正常の範囲にあると判断します。異常摩耗の早期発見パラメータである潤滑状態指数がのマイナス乗と精密な濾過設備がない機器であれば、潤滑状態指数は正常の範囲にあると判断します。
報告№101-0109 | 分析№101-00969 | 101-00969 | 本試料油は、機器停止中にドレンバルブから採油を実施しており、ドレン配管や油槽底部の汚染粒子を採取している可能性があります。従って、循環中の潤滑油中金属濃度より、高濃度になっている可能性が高いことを考慮してデータを解析しました。軸受軌道面や転動面に異物の噛み込みにより損傷が発生していることが想像されます。この損傷が起点となる表面起点型剥離が発生することが懸念されますので、定期的に分析を実施し、疲労摩耗の進行状況を確認されることを推奨します。粘度は新油値との比較が必要です。粘度は.mm/sとVG規格の油種を使用している場合、規格内にあり良好と判断できますが、新油値との比較が必要であり、貴発電所で使用している新油をご提供ください。水分は良好と判断します。水分は.ppmと当社推奨の管理目安内にあり、良好と判断します。全酸価は新油値との比較が必要です。全酸価は.mgKOH/gでした。全酸価は新油値との比較が必要であり、貴発電所で使用している新油をご提供ください。IRは良好と判断します。IRチャートに示すように油劣化の兆候を示すカルボン酸が確認されないことから良好と判断します。計数汚染度は良好です。計数汚染度はNAS級と当社推奨の管理目安内にあり良好と判断します。重量汚染度は良好です。重量汚染度は.mg/mlと当社推奨の管理目安内にあり良好と判断します。機器の潤滑状態SOAPの結果、ケイ素がppm検出されました。SOAPの結果、砂やシリコングリースの混入と思われるケイ素がppm検出されました。又、油の添加剤成分であるリンがppm、亜鉛がppm検出されました。D－SOAPの結果、軸受の摩耗により発生した鉄が検出されました。D－SOAPの結果、軸受の摩耗により発生した鉄が、油の添加剤成分の析出により発生した亜鉛が.pm検出されました。フェログラフィーの結果、異物の噛み込みにより発生した摩耗が確認されました。摩耗の過酷度を示すフェログラフィーのIs値がの乗とやや高い値を示していました。摩耗粒子の形態観察の結果、異物の噛み込みにより発生した切削粒子が多く見られました。このことから、軌道面や転動面に異物の噛み込みにより損傷が発生していることが想像されます。この損傷が起点となって、表面起点型の剥離が進行することが懸念されますので、今後定期的に分析を実施し、疲労摩耗の進行状況を確認されることを推奨します。
報告№102-6167 報告№102-6167 この状況で使用を続けるとバルブ類の動作障害、ストレーナの目詰まりによる圧力低下等の障害が発生する可能性が高いため、スラッジを除去する必要があります。除去方法は、前報でも推奨しました当社製清浄分散剤ＴＳ－６０４の投与と濾過を推奨します。 | 分析№102-3156 分析№102-3156 | 100-02176 | 今回の分析分析の結果、濾過前・濾過後の油共に、全てのデータが良好であることから、継続使用可能と判断します。濾過効率本圧油集油槽に設置されている濾過 機の濾過効率を確認するために、濾過機の入口と出口から採油を実施しましたが、濾過機の入口と出口のデータに変化がないことから、前回との濾過効率を計算してみました。濾過効率を計算する方法は、 で求めることが出来ます。表SEQ表\ARABIC濾過効率 前回 今回 濾過効率 ～μm ％ ～μm ％ ～μm ％ ～μm ％ μm以上 ％ NAS等級 スラッジの分析スラッジを分析した結果、D－SOAPで鉄が.ppm、油の添加剤成分であるバリウムがが検出されました。この試料油中には、鉄系の摩耗粒子及び油の添加剤成分のバリウムが析出した、いわゆるスラッジが含まれていることか判りました。集油槽から採取した油からは、検出されなかったスラッジがストレーナで検出されていることから、ストレーナ配管付近にスラッジが堆積していると考えられ、このスラッジがバルブ類の動作障害を発生させる可能性があります。回の分析結果今回の分析結果を含め回の分析結果を見てみると、本圧油集油槽には、濾過機が設置されていることで、集油槽中の油は清浄ではあるものの、ストレーナ付近にはスラッジが多く堆積していることが判ります。今後、このスラッジによりバルブ類の動作障害、ストレーナの目詰まりによる圧力低下等の障害が発生する可能性が高いため、スラッジを除去する必要があります。
報告№109-09136 報告№112-00162 | 分析№109-001160 分析№112-000665 | 112-000665 | 減速機は継続使用可能な状態にあると判断します。但し、今後も摩耗の進行を傾向監視するため、以下の対策を推奨します。定期的な分析疲労摩耗の進行を監視するため、定期的に分析を実施し、分析データによる摩耗の進行状況を確認することを推奨します。バックラッシによる評価トライボ診断では、バックラッシの増加量を分析結果から計算できますので、構造が確認できる図面、ギヤの形式、歯形、モジュール、歯数、歯幅をお知らせ下さい。計算結果をご報告いたします。Is値は異常摩耗の早期発見パラメータのつで、摩耗粒子を定量化するために用います。今回のIs値はの乗であり、潤滑状態は正常と判断できます。摩耗粒子の形態で比較的多く観察された粒子は、潤滑状態が正常な場合に発生する摩耗粒子繰返し応力を受けて発生する疲労摩耗粒子でした。これらの摩耗粒子が観察された場合、潤滑部で発生している摩耗形態は、正常なマイルド摩耗疲労による疲労摩耗であることが分かります。計数汚染度はNAS級とやや高い値でした。フィルタ表面の異物観察で鉄錆、砂等が観察されたことから、汚染度が高い要因は、摩耗と外部混入異物の影響と思われます。分析結果計数汚染度はやや高い値でした。計数汚染度計数汚染度はNAS級と当社推奨の管理限界値のNAS級以内にあるものの、やや高い値でした。重量汚染度は.mg/mlでした。機器の潤滑状態摩耗粒子の形態観察の結果、潤滑状態が正常な場合に発生する摩耗粒子、繰返し応力を受けて発生する疲労摩耗粒子が比較的多く観察されました。SOAPSOAPの結果、摩耗により発生する鉄が検出されていないことから、良好と判断します。D－SOAPD－SOAPの結果、摩耗により発生する鉄が検出されました。フェログラフィー異常摩耗の早期発見パラメータであるフェログラフィーのIs値がの乗と良好の範囲にあるものの、摩耗粒子の形態観察の結果、潤滑状態が正常な場合に発生する摩耗粒子、繰返し応力を受けて発生する疲労摩耗粒子が比較的多く観察されました。
報告№109-09136 報告№112-00613 | 分析№109-001160 分析№112-002596 | 112-002596 | 、汚染状態は共に良好でした。粘度、水分は良好でした。計数汚染度は良好でした。
報告№109-09094 報告№111-00372 | 分析№109-000870 分析№111-001680 | 111-001680 | は良好と判断します。尚、RBOTがminと新油値のminに比較してmin減少していました。このまま継続使用した場合、この減少傾向から限界値に到達するのは、別紙図RBOTの減少傾向に示すように年月と推定されました。残りの継続使用期間は、約年ヶ月であると予測されます。潤滑油は継続使用可能な状態にあると判断します。≪状態監視とパラメータ≫分析の目的および各分析のパラメータは以下の通りです。特性低下目的：油の分析結果から、や劣化傾向ならびに添加剤の消耗程度、残存寿命などを確認する。粘度JISK全酸価JISK赤外線吸収スペクトルJISK酸化安定度試験JISK汚染目的：油の分析結果から、砂塵あるいは水・異種油などによるや、異物混入の有無を確認する。水分JISK計数汚染度JISB重量汚染度JISB光学顕微鏡観察摩耗目的：油中の摩耗粒子を分析する事により、回転・摺動部の潤滑状態、摩耗劣化の程度、余寿命などを解析する。摩耗診断電子顕微鏡観察JISKX線マイクロアナリシス油中金属濃度JISK≪分析結果≫特性低下粘度：良好粘度値mm/sの新油値mm/sに対する変化率は+％であり、当社推奨の管理限界値±％以内に留まっています。全酸価：良好全酸価.mgKOH/gは新油値の.mgKOH/g以内にあることから問題は無いと判断します。赤外線吸収スペクトル：良好酸化安定度試験：良好酸化安定度試験の結果、数値minは当社推奨の管理限界値min以上に留まっており、現時点での使用は可能と判断します。汚染水分：良好水分値は当社推奨の管理限界値以内に留まっています。計数汚染度：今回は実施していません。重量汚染度：今回は実施していません。光学顕微鏡観察：今回は実施していません。摩耗摩耗診断電子顕微鏡観察・X線マイクロアナリシス：今回は実施していません。油中金属濃度：今回は実施していません。
報告№109-09136 報告№111-00669 | 分析№109-001160 分析№111-003377 | 111-003377 | 軸受は継続使用可能な状態にあると判断します。前回に比較してSOAP／D－SOAPの結果で、鉄および錫濃度に変化はなく、異常摩耗の早期発見パラメータであるフェログラフィーのIs値がのマイナス乗と良好でした。前回に比較して計数汚染度はNAS級からNAS級にランク減少し、良好でした。分析結果は良好と判断します。計数汚染度計数汚染度はNAS級と当社推奨の管理限界値のNAS級以内にあり、良好と判断します。重量汚染度は.mg/mlと当社推奨の管理限界値のmg/ml以内にあり、良好と判断します。は正常と判断します。SOAPSOAPの結果、油の添加剤成分であるリンが検出されました。摩耗により発生する鉄および錫は検出されていないことから、良好と判断します。D－SOAPD－SOAPの結果、摩耗により発生する鉄および錫は検出されていないことから、良好と判断します。フェログラフィー異常摩耗の早期発見パラメータであるフェログラフィーのIs値がのマイナス乗と良好の範囲にあり、潤滑状態は正常と判断します。
報告№111-00058 報告№111-00058 | 分析№111-000372 分析№111-000372 | 111-000372_date110825 | グリースの物理的性状は良好と判断します。グリースは継続使用可能な状態にあると判断します。≪状態監視とパラメータ≫分析の目的および各分析のパラメータは以下の通りです。特性低下目的：グリースの分析結果から、グリースの物理的性状や劣化傾向などを確認する。全酸価JISK赤外線吸収スペクトルJISKちょう度JISK滴点JISK摩耗目的：グリース中の摩耗粒子を分析する事により、回転・摺動部の潤滑状態、摩耗劣化の程度、余寿命などを解析する。摩耗診断電子顕微鏡観察JISKX線マイクロアナリシス油中金属濃度JISK≪分析結果≫特性低下全酸価：良好全酸価.mgKOH/gは新油値の.mgKOH/g以内にあることから問題は無いと判断します。赤外線吸収スペクトル：良好ちょう度：良好ちょう度値はと当社推奨の管理限界値であるから以内に留まっています。滴点：良好滴点はと新油値のに比較し高いものの、ちょう度が良好の範囲にあり、かつ、有機物・有機化合物試験の結果で油劣化の兆候を示すカルボン酸の吸収が見られないことから、問題は無いと判断します。摩耗摩耗診断電子顕微鏡観察・X線マイクロアナリシス：今回は実施していません。油中金属濃度：今回は実施していません。
報告№105-0344 | 分析№105-02201 | 105-02201 | 本トライボ診断は、油の性状・汚染度・摩耗状態を評価し、更油の判断および、潤滑状態を明らかにすることにより、非常用ディーゼル発電機の保守に寄与することを目的とする。トライボ診断の結果、前回と同じくシリンダ、ピストンリング等の摩耗が確認されたものの、いずれも軽微であり、異常摩耗の早期発見パラメータであるフェログラフィーのIs値、SOAP／D－SOAPの鉄濃度が減少傾向にあることから、摩耗は安定していると判断します。但し、D－SOAPのカルシウム濃度がppmと前回のppmからppm増加しており注意が必要です。このカルシウムは粒状で軸受メタルなどの摺動面に噛み込み摩耗が進行する場合があるため低濃度で管理することが望ましく、以下で管理することを推奨します。管理方法は、濾過または更油などによる方法を推奨します。尚、を示す粘度、水分、全酸価、全塩基価の各データは良好の範囲にあることから、この油は継続使用可能と判断します。
報告№108-6005 報告№108-6509 | 分析№108-00106 分析№108-00198 | 108-00198 | 今回の採油は、対象設備の停止中にドレンバルブから実施しているため、油循環中に採油した場合に比較し、油中粒子の沈降の影響を受け、分析データが高濃度に出る可能性があります。今回の分析は以上のことを踏まえて結果を検討しました。分析の結果、今回の採油が高濃度になっていると思われる対象設備の停止中にドレンバルブから行われた採油にもかかわらず、全てのデータが良好の範囲にありました。このことから、対象設備の潤滑状態は正常であり、この油は継続使用可能と判断します。尚、上述しましたように、今回の採油は停止中の採油であるため、循環中の採油に比較してデータが高目に出る可能性があり、運転中の採油であったなら今回データより低い値になることが考えられます。次回採油は、粒子の沈降の影響を極力抑え、油中粒子が均一な分散状態に近い状態で採油が実施できるように、対象設備の運転中、または停止直後に採油を実施されることを推奨します。
報告№109-09094 報告№110-00147 | 分析№109-000881 分析№110-000537 | 110-000537 | は良好と判断します。尚、RBOTがminと新油値のminに比較してmin減少していました。このまま継続使用した場合、この減少傾向から限界値に到達するのは、別紙図RBOTの減少傾向に示すように年月と推定されました。残りの継続使用期間は、約年ヶ月であると予測されます。潤滑油は継続使用可能な状態にあると判断します。≪状態監視とパラメータ≫分析の目的および各分析のパラメータは以下の通りです。特性低下目的：油の分析結果から、や劣化傾向ならびに添加剤の消耗程度、残存寿命などを確認する。粘度JISK全酸価JISK赤外線吸収スペクトルJISK酸化安定度試験JISK汚染目的：油の分析結果から、砂塵あるいは水・異種油などによるや、異物混入の有無を確認する。水分JISK計数汚染度JISB重量汚染度JISB光学顕微鏡観察摩耗目的：油中の摩耗粒子を分析する事により、回転・摺動部の潤滑状態、摩耗劣化の程度、余寿命などを解析する。摩耗診断電子顕微鏡観察JISKX線マイクロアナリシス油中金属濃度）JISK≪分析結果≫特性低下粘度：良好粘度値mm/sの新油値mm/sに対する変化率は-.％であり、当社推奨の管理限界値±％以内に留まっています。全酸価：良好全酸価.mgKOH/gは新油値の.mgKOH/g以内にあることから問題は無いと判断します。赤外線吸収スペクトル：良好酸化安定度試験：良好酸化安定度試験の結果、数値minは当社推奨の管理限界値min以上に留まっており、現時点での使用は可能と判断します。汚染水分：良好水分値は当社推奨の管理限界値以内に留まっています。計数汚染度：今回は実施していません。重量汚染度：今回は実施していません。光学顕微鏡観察：今回は実施していません。摩耗摩耗診断電子顕微鏡観察・X線マイクロアナリシス：今回は実施していません。油中金属濃度：今回は実施していません。
報告№105-0048 報告№105-0048 | 分析№105-00312 分析№105-00312 | 105-00312 | 分析の結果、全てのデータが良好であることから、本試料油は継続使用可能であり、軸受の潤滑状態も正常と判断します。但し、使用可能な範囲にありますが、銅を使用した部分の溶出が発生していると考えられます。この溶出は検出された亜鉛系添加剤の成分と銅が反応し、溶出することが知られています。銅濃度は別紙鉱油の酸化に対する金属触媒の影響に示すように銅濃度が増加すると酸化速度が速まりますので、酸化劣化の進行状況を油分析により監視されることを推奨します。この油は継続使用可能と判断します。粘度は良好と判断します。粘度はmm/sと管理限界値以内にあり、良好と判断します。水分は良好と判断します。水分はppmと管理限界値の以下にあり、良好と判断します。全酸価は良好と判断します。全酸価はmgKOH/gと新油データのmgKOH/g以内にあり、良好と判断します。IRは良好と判断します。IRの結果、油劣化の兆候を示すカルボン酸の吸収が確認されていないことから、継続使用可能な状態にあると考えられます。計数汚染度、重量汚染度、共に良好と判断します。計数汚染度は良好と判断します。計数汚染度はNAS級と当社推奨の管理限界値のNAS級以内にあり良好と判断します。重量汚染度は良好と判断します。重量汚染度は.mg/mlと当社推奨の管理限界値のmg/ml以内にあり良好と判断します。機器の潤滑状態フェログラフィーの結果、異常摩耗の早期発見パラメータであるIs値が.と良好の範囲にあり、潤滑状態は良好と判断します。SOAPの結果、前回同様に銅がやや多く検出されました。SOAPの結果、油の添加剤成分であるリン、亜鉛が検出されました。一方、銅が検出されました。銅を使用した部分の溶出が発生していると考えられます。この溶出は検出された亜鉛系添加剤の成分と銅が反応し、溶出することが知られています。銅濃度は別紙鉱油の酸化に対する金属触媒の影響に示すように銅濃度が増加すると酸化速度が速まりますので、酸化劣化の進行状況を油分析により監視されることを推奨します。D－SOAPの結果、良好と判断します。D－SOAPの結果、摩耗により発生する鉄、外部から混入したと思われるカルシウム、ナトリウムが検出されました。フェログラフィーの結果、継続使用可能な状態にあると判断します。フェログラフィーの結果、異常摩耗の早期発見パラメータであるIs値が.と良好の範囲にあることから、継続使用可能な状態にあると判断します。
報告№105-0410 報告№105-0410 | 分析№105-02701 分析№105-02701 | 105-02701 | 分析の結果、ギヤ歯面、転がり軸受の軌道面ではマイルドな状態で摩耗が進行していることから、継続使用可能な状態にあると判断します。これらのことは、D-SOAPでギヤ、転がり軸受の摩耗により発生する鉄が検出されたものの、微量であることフェログラフィーの摩耗粒子形態観察の結果、ギヤ歯面、転がり軸受の微小な疲労摩耗により発生する摩耗粒子が多く観察されたこと以上のことから判断しました。尚、バックラッシの増加量を分析結果から計算できますので、構造が確認できる図面、ギヤの形式、歯形、モジュール、歯数、回転数、増速比、歯幅をお知らせ下さい。計算結果をご報告いたします。この油は継続使用可能と判断します。粘度は良好と判断します。粘度はmm/sと管理限界値以内にあり、良好と判断します。水分は良好と判断します。水分は.ppmと管理限界値の以下にあり、良好と判断します。全酸価は良好と判断します。全酸価は.mgKOH/gと新油データの.mgKOH/g以内にあり、良好と判断します。IRは良好と判断します。IRの結果、油劣化の兆候を示すカルボン酸の吸収が確認されていないことから、継続使用可能な状態にあると考えられます。計数汚染度は良好と判断します。計数汚染度は良好と判断します。計数汚染度はNAS級と当社推奨の管理限界値のNAS級以内にあり、良好と判断します。重量汚染度はmg/mlでした。重量汚染度はmg/mlでした。機器の潤滑状態フェログラフィーの結果、異常摩耗の早期発見パラメータであるIs値がと良好の範囲にあり、ギヤ歯面、転がり軸受の軌道面ではマイルドな状態で摩耗が進行していることから、継続使用可能な状態にあると判断します。SOAPは良好と判断します。SOAPの結果、油の添加剤成分であるリンが検出されました。D－SOAPの結果、鉄が検出されました。D－SOAPの結果、摩耗により発生する鉄が検出されました。フェログラフィーの結果、ギヤ及び転がり軸受は継続使用可能な状態にあると判断します。フェログラフィーの結果、異常摩耗の早期発見パラメータであるIs値がと良好の範囲にあり、ギヤ歯面、転がり軸受の軌道面ではマイルドな状態で摩耗が進行していることから、継続使用可能な状態にあると判断します。
報告№109-09621 報告№109-09621 | 分析№109-003796 分析№109-003796 | 109-003796 | ・汚染度前回に比較して計数汚染度がNAS級から級にランク減少していました。・摩耗状態SOAP／D－SOAPの結果、鉄および錫濃度に変化はなく、異常摩耗の早期発見パラメータであるフェログラフィーのIs値も×のマイナス乗と良好の範囲にありました。・粘度、水分、全酸価、IRの各データは良好でした。潤滑油および軸受は継続使用可能な状態にあると判断します。は良好と判断します。粘度は良好と判断します。粘度はmm/sと新油値mm/sに比較して、粘度変化率は+.％で、当社推奨の管理限界値である±％以内にあり、良好と判断します。水分は良好と判断します。水分は.ppmと当社推奨の管理限界値の以下であり、良好と判断します。全酸価は良好と判断します。全酸価は.mgKOH/gと新油値.mgKOH/gに比較して変化はなく、良好と判断します。IRの結果、良好と判断します。IRの結果、油劣化の兆候を示すカルボン酸の吸収が確認されていないことから、良好と判断します。RBOTの結果、良好と判断します。RBOTはminと当社推奨の管理限界値のmin以上であり、良好と判断します。は良好と判断します。計数汚染度は良好と判断します。計数汚染度はNAS級と当社推奨の管理限界値のNAS級以内であり、良好と判断します。重量汚染度は良好と判断します。重量汚染度は.mg/mlと当社推奨の管理限界値のmg/ml以内であり、良好と判断します。機器の潤滑状態機器の潤滑状態は正常と判断します。SOAPの結果は良好です。SOAPの結果、油の添加剤成分であるリンがppm、バリウムがppmが検出されました。D－SOAPの結果は良好です。D－SOAPの結果、外部から混入したと思われるカルシウムが、ナトリウムが検出されました。フェログラフィーの結果は良好です。異常摩耗の早期発見パラメータであるフェログラフィーのIs値が×のマイナス乗と良好の範囲にあり、潤滑状態は良好と判断します。
報告№108-0477 報告№108-0477 | 分析№108-03443 分析№108-03443 | 108-03443 | 分析の結果、観察された摩耗粒子は、異物の噛み込みなどで発生する切削粒子と外部から混入したと思われる鉄錆、砂等でしたが、異常摩耗の早期発見パラメータであるフェログラフィーのIs値が混合潤滑の極初期段階を示すの乗であったことから潤滑状態は健全であることが判り、継続使用は可能と判断します。但し、観察された摩耗形態が切削摩耗であり、今後の摩耗進行には注意が必要です。転がり軸受の場合、切削摩耗により発生した傷が起点となってフレーキングに進展することも考えられますので、運転再開後に再度分析を実施し、摩耗の進行状況を確認されることを推奨します。一方、潤滑油の基本特性である粘度、および特性低下を知るパラメータである全酸価、有機物・有機化合物、酸化安定度の各データが良好の範囲にあることから、この油は継続使用可能と判断します。特性低下全ての項目が良好な範囲にあったことから特性低下は認められず良好と判断します。粘度は良好と判断します。粘度はmm/sと新油値mm/sに比較して、粘度変化率は+％で、当社推奨の管理限界値である±％以内にあり、良好と判断します。全酸価は良好と判断します。全酸価はと新油値.mgKOH/g以内にあり、良好と判断します。有機物・有機化合物の結果、良好と判断します。有機物・有機化合物の結果、油劣化の兆候を示すカルボン酸の吸収が確認されていないことから、良好と判断します。酸化安定度の結果、良好と判断します。酸化安定度はminと当社推奨の管理限界値のmin以上であり、良好と判断します。色相は良好と判断します。色相はL.と新油値のL.に変化はなく、良好と判断します。汚染は良好と判断します。水分は良好と判断します。水分は.ppmと当社推奨の管理限界値の以下であり、良好と判断します。汚染粒子数は良好と判断します。汚染粒子数はNAS級と当社推奨の管理限界値のNAS級以内にあり、良好と判断します。汚染物重量は良好と判断します。汚染物重量は.mg/mlと当社推奨の管理限界値のmg/ml以内にあり、良好と判断します。摩耗摩耗粒子の結果、異物の噛み込みなどで発生する切削粒子が多く観察されています。摩耗粒子の結果、異物の噛み込みなどで発生する切削粒子が多く観察されています。異常摩耗の早期発見パラメータであるフェログラフィーのIs値がの乗と良好の範囲にあるものの、摩耗粒子の形態観察の結果、異物の噛み込みなどで発生するが切削粒子が多く観察されています。金属濃度SOAPの結果は良好です。金属濃度SOAPの結果、金属元素は検出されていません。金属濃度酸溶解法の結果、鉄が検出されています。金属濃度酸溶解法の結果、鉄、銅、外部から混入したと思われるナトリウムが検出されています。
報告№103-6098 | 分析№103-01925 | 103-01925 | 臨時分析・濾過前の試料油を分析した結果、計数汚染度、D－SOAPを除く項目は良好でした。計数汚染度が、前回分析後に濾過を実施したにもかかわらず、NAS級から今回NAS級に約ヶ月でランク上昇しやや不良領域にありました。又、D－SOAPで、前回に比較して鉄が.からに上昇していました。摩耗粒子の形態観察の結果及び光学顕微鏡写真に示すように、砂、鉄錆等の異物が見られているため、汚染度、D－SOAPの鉄が上昇した要因は外部から混入した異物によるものと考えられました。これらの異物は、通常運転中に外部から混入する可能性がないため、今回採油時に混入した可能性が高いと考えられます。又、潤滑異常の早期発見パラメータである、摩耗過酷度を示すIs値がの乗と非常に良好の範囲にあることから、潤滑状態は良好な状態にあると判断しますが、計数汚染度がやや不良領域にあるため、念のため再度採油・分析を実施し、汚染状況を確認されることを推奨します。
報告№109-09136 報告№110-00545 | 分析№109-001160 分析№110-002457 | 110-002457 | 前回に比較してSOAP／D－SOAPの結果で、鉄および錫濃度に大きな変化はなく、異常摩耗の早期発見パラメータであるフェログラフィーのIs値がのマイナス乗と良好でした。前回に比較して計数汚染度はNAS級からNAS級にランク増加したものの、当社推奨の管理限界値内にあり、良好でした。前回同様に粘度、水分、全酸価、IR、RBOTの各データは良好でした。潤滑油および軸受は継続使用可能な状態にあると判断します。
報告№108-0227 報告№113-00519 | 分析№108-01664 分析№113-002188 | 113-002188 | 潤滑は良好な範囲にあることから、潤滑油は継続使用可能な状態にあると判断します。但し、汚染度がやや高い値であったことから、今後、油中の夾雑物が潤滑部に噛み込むことによる摩耗の発生が懸念されます。軸受は継続使用可能な状態にあると判断します。但し、今後の摩耗推移を確認するためにも傾向監視を継続することが有効です。定期的な分析今後、汚染粒子数が増加した場合、油中の固形異物が潤滑部へ噛み込み、切削摩耗が発生する可能性が高まることが懸念されます。また、凝着摩耗の発生も確認されたことから、定期的に分析を実施し、汚染粒子数の増加および切削摩耗、凝着摩耗の推移を監視することを推奨します。最適な採油方法本試料油は、機器停止中に廃油口から採油されているため、別紙油中粒子の沈降の影響に示すように、油中粒子などの固形物は沈降の影響を受けて分析データが高濃度に出ていると推定されます。正確なデータによる診断を行うためにも、今後の採油は、極力運転中もしくは停止直後の油槽中層部から実施されることを推奨します。軸受の摩耗状態異常摩耗の早期発見のパラメータであるIs値は、レベルとやや高い値でした。また、潤滑部の摩耗が認められたため、定期的に潤滑油分析を実施し、摩耗推移を監視することが有用と考えます。フェログラフィーで観察された代表的な粒子は、以下の通りです。正常な摩耗粒子・潤滑状態が正常なマイルド摩耗により発生。黒錆・潤滑状態がやや厳しい凝着摩耗により発生。局部的な厳しい金属接触と高い摩擦熱が発生していたことを示します。フリクションポリマ・局部的に高圧・高温となる場合に発生。鉄錆、砂等・外部から混入したと考えられます。黒錆は、摩擦面が将来的に異常摩耗へ進展する可能性を示唆しているため、傾向監視が有用と思われます。詳細は、別紙傾向監視が必要な摩耗粒子をご覧ください。計数汚染度は、NAS級と当社推奨の管理限界値以下であるものの、やや高い値でした。フィルタ表面の異物観察で金属片、鉄錆、砂等が観察されたことから、汚染度が高い要因は、摩耗と外部混入異物の影響と思われます。粘度、水分、酸価、IRの各データは良好でした。
報告№108-5071 報告№111-00598 | 分析№108-02721 分析№111-002821 | 111-002821 | 潤滑油は継続使用可能な状態にあると判断します。但し、消泡性能が低下していることから、以下の対策を推奨します。追加分析消泡性能が低下した場合、ギヤ歯面での油膜形成に影響が出て摩耗が進展することがありますので、フェログラフィーおよびSOAP-Tを追加して摩耗により発生する油中金属濃度や潤滑状態を確認することを推奨します。泡立ち試験泡立ち試験の結果は、一般的には消泡性能が低下していると判断できる値の-でしたが、前回同様に新油値の-であるのに比較して高い値であったことから、消泡性能が低下していることが分かりました。今後の使用状況によっては油の酸化劣化が進行したり、ギヤ歯面およびベアリング軌道面で油膜切れが発生したりする場合があるため、消泡剤の添加による消泡性能の改善など何らかの対応が必要になると思われます。分析結果泡立ち試験の結果、消泡性能が低下していました。粘度粘度は.mm/sと新油値mm/sに比較して、粘度変化率は-.％で、当社推奨の管理限界値である±％以内にあり、良好と判断します。泡立ち試験泡立ち試験は-と新油値に比較して高い値でした。水分はppmと当社推奨の管理限界値の以下であり、良好と判断します。全酸価全酸価は.mgKOH/gと新油値.mgKOH/gに比較して高いものの、IRの結果で油劣化の兆候を示すカルボン酸の吸収が確認されていないことから、良好と判断します。
報告№105-6037 | 分析№105-01280 | 105-01280 | オーバーホール前の油の劣化状況、汚染状態、および機器の潤滑状態を確認するために精点Aを実施しました。その結果、潤滑油および軸受は継続使用可能な状態にあることが確認されました。尚、摩耗粒子形態観察で前回同様に球状粒子が確認されていますが、球状粒子の発生原因は、溶接工事、溶接作業などによる溶接スパッタの混入、電食による発生、厳しい金属接触による摩耗、が考えられます。前回分析結果と今回分析結果を比較した結果、球状粒子の増加は確認されていないため、前回から今回の間で発生していないと判断できます。したがって、観察された球状粒子の発生原因はの溶接工事、溶接作業などによる溶接スパッタの混入と考えられます。
報告№109-09136 報告№111-00763 | 分析№109-001160 分析№111-003839 | 111-003839 | 潤滑油は継続使用可能な状態にあると判断します。粘度、全酸価、IR、RBOTの各データは良好でした。尚、別紙RBOTの減少傾向から油の余寿命を求めた結果、本試料は直近の更油から起算して稼働日数が年月まで使用可能であることが分かります。水分は良好でした。
報告№107-4545 報告№109-09131 | 分析№107-02185 分析№109-001126 | 109-001126 | トライボ診断の結果、全てのデータが良好であることから、この油は継続使用可能と判断します。は良好と判断します。粘度は良好。粘度は.mm/sと新油値mm/sに比較して、粘度変化率は-.％で、当社推奨の管理限界値である±％以内にあり、良好と判断します。粘度はmm/sとなっています。粘度はmm/sとなっています。粘度指数はとなっています。粘度指数はとなっています。水分は良好。水分はppmと当社推奨の管理限界値の以下にあり、良好と判断します。全酸価は良好。全酸価は.mgKOH/gと新油値.mgKOH/g以内にあり、良好と判断します。
報告№109-09447 報告№113-00255 | 分析№109-002782 分析№113-000968 | 113-000968 | 分析の結果、、汚染度は共に良好の範囲にあることから、継続使用可能な状態にあると判断します。軸受は継続使用可能な状態にあると判断します。はフェログラフィーの結果から総合的に判断した結果、正常な状態にあると考えられます。フェログラフィー【定量分析：Is値】Is値は異常摩耗の早期発見パラメータのつで、摩耗程度を定量化するために用います。Is値は前回に比較しての乗からマイナス乗と、低い値でした。フェログラフィー【定性分析：摩耗粒子および摩耗形態観察】分析結果から観察された全ての粒子量は少でした。前回に比較して水分濃度に大きな変化はなく、計数汚染度はNAS級からNAS級にランク低下し、良好でした。粘度、酸価の各データは良好でした。
報告№108-0411 報告№110-00262 | 分析№108-02745 分析№110-001024 | 110-001024 | ・摩耗状態D－SOAPの結果、潤滑油中からは前回同様に摩耗により発生した鉄が検出されました。粒子観察の結果から、繰返し応力を受けて発生する疲労摩耗粒子が観察されたことから、潤滑部では、疲労による疲労摩耗が発生していることが分かりました。一方、異常摩耗の早期発見パラメータであるフェログラフィーのIs値は、前回のの乗から乗に桁低下していました。また、転がり軸受寿命の指標としている摩耗粒子が観察されなかったことから、フレーキングの発生はなく、摩耗は安定していると思われます。・汚染度計数汚染度は前回のNAS級からNAS級にランク減少し、良好でした。結論軸受は継続使用可能な状態にありますが、疲労摩耗の進行を監視する必要がありますので、以下の対策を推奨します。今後、疲労摩耗の進行を監視するため、定期的に分析を実施し、摩耗の進行状況を確認することを推奨します。計数汚染度は当社推奨の管理限界値に到達していました。計数汚染度計数汚染度はNAS級と当社推奨の管理限界値のNAS級以内にあり、良好と判断します。重量汚染度は.mg/mlでした。機器の潤滑状態フェログラフィーの結果、繰返し応力を受けて発生する疲労摩耗粒子が観察されました。SOAPSOAPの結果、油の添加剤成分であるリンが検出されました。D－SOAPD－SOAPの結果、摩耗により発生する鉄が検出されました。フェログラフィー異常摩耗の早期発見パラメータであるフェログラフィーのIs値がの乗と高い範囲にあるものの、摩耗粒子の形態観察の結果、繰返し応力を受けて発生する疲労摩耗粒子が観察されました。
報告№103-4031 | 分析№103-03148 | 103-03148 | 臨海プラズマ試験装置JT－の運転に必要な電力を供給するための設備のひとつ加熱用発電設備MGの定格運転時に予期しないタイミングにブレーキが作動した。本試験は、ブレーキ作動時に発生するブレーキパッドの摩耗粉が軸受潤滑油に混入することが懸念されたため、ブレーキバッドの摩耗粉混入の有無、および、その摩耗粉が軸受摺動面へ噛み込むことによる摩耗への影響の有無を確認することを目的とした。ブレーキパット混入の有無ブレーキパッド材には、ガラス繊維が混合・成型されており、ブレーキパッドが摩耗した場合、このガラス繊維の摩耗、脱落が想定される。油中の異物の分析結果からこのガラス繊維の有無を確認した。油中の異物をフェログラフィーにより捕捉し、捕捉した異物を光学顕微鏡、電子顕微鏡により観察し、更にX線マイクロアナライザーにより組成を分析した。分析の結果、外部から混入した砂、鉄錆等の異物が確認されたものの、摩耗、脱落したと思われるガラス繊維は確認されなかった。摩耗への影響確認された汚染物には、ブレーキパッドに含まれているガラス繊維は確認されなかったものの、外部から混入したと思われる鉄錆、砂等の異物、および、内部の摩耗により発生した鉄系摩耗粒子が確認された。以上のことから、現段階では軸受の摩耗の発生は確認されていないものの、今回観察された油中粒子が軸受摺動面に噛み込み、摩耗が進行する場合があるため、数ミクロンオーダーの汚染粒子を除去できる精密な濾過装置による濾過により、汚染度がNAS級以上の清浄度に改善することを推奨する。
報告№103-0182 報告№103-0182 | 分析№103-01596 分析№103-01596 | 103-01596 | 分析の結果、軸受軌道面には若干フレーキングが発生しているものの、軸受は継続使用可能な状態にあると判断します。このことは、マイクロフレーキングにより発生した摩耗粒子が観察されているものの、D－SOAPの鉄濃度と油量.リットルからベアリング軌道面で発生している摩耗発生面積を試算した結果、軌道面面積の.％程度と使用可能な範囲にあること以上のことから軸受は継続使用可能な範囲にあると判断しました。新油との比較が必要ですが、水分及びIRが良好であることから、現時点では使用可能な状態であると考えられますが、今後、粘度変化の把握、油劣化の予測を行う場合、新油データが必要ですので、現在使用している新油をご提供下さい。粘度は良好と判断します。粘度はmm/sでした。新油データが当社データベースになかったため、判定できなかったものの、油名からISOVGグレードであることが確認できますので、このISOVGグレードの粘度範囲を～.mm/s以内にあり、良好と判断します。尚、粘度の変化率を正確に把握することは重要ですので、現在使用している新油を分析し、そのデータを基準に管理することを推奨します。水分は良好と判断します。水分はと管理限界値の以下にあり、良好と判断します。全酸価は判定できませんでした。全酸価はでした。新油データが当社データベースになかったため、判定できませんでした。全酸価は新油データとの比較管理が必要ですので、現在使用している新油を分析し、そのデータを基準に管理することを推奨します。IRは良好と判断します。IRはチャートに示すように、油劣化の兆候を示すカルボン酸の吸収が確認されていないことから、継続使用可能な状態にあると考えられます。但し、このIRも全酸価同様に新油データとの比較による判断が必要ですので、現在使用している新油を分析することを推奨します。重量汚染度は良好の範囲にあるものの、計数汚染度は測定不能でした。計数汚染度は測定できませんでした。計数汚染度は測定時にセンサーエラーが発生したため、測定できませんでした重量汚染度は良好と判断します。重量汚染度はmg/mlと当社推奨の管理限界値のmg/ml以内にあり良好と判断します。機器の潤滑状態フェログラフィーのIs値はと良好の範囲にあるものの、マイクロフレーキングにより発生した摩耗粒子がやや多く見られました。SOAPは良好でした。SOAPの結果、油の添加剤成分であるリンが検出されました。D－SOAPの結果、摩耗により発生した鉄が検出されました。D－SOAPの結果、摩耗により発生した鉄が検出されました。フェログラフィーの結果、Is値がと良好の範囲にあるものの、マイクロフレーキングにより発生した摩耗粒子がやや多く見られました。フェログラフィーの結果、Is値がと良好の範囲あるものの、マイクロフレーキングにより発生した摩耗粒子がやや多く見られました。
報告№109-09136 報告№113-00521 | 分析№109-001160 分析№113-002219 | 113-002219 | 異常摩耗の早期発見のパラメータであるIs値は、前回のレベルから変化は無いものの、やや高く、摺動部の摩耗が認められたため、定期的に潤滑油分析を実施し、摩耗推移を監視することが有用と考えます。フェログラフィーで観察された代表的な粒子は以下の通りです。正常な摩耗粒子・潤滑状態が正常なマイルド摩耗により発生。切削粒子・異物や金属表面の微小突起による切削摩耗により発生。シビア粒子・潤滑状態がやや厳しい凝着摩耗により発生。極微小領域で油膜切れが発生したことを示します。疲労摩耗粒子・繰返し応力による金属疲労で発生。大型化するとフレーキングの発生が懸念されます。切削粒子、シビア粒子は、摩擦面が将来的に異常摩耗へ進展する可能性を示唆しているため、傾向監視が有用と思われます。詳細は、別紙傾向監視が必要な摩耗粒子をご覧ください。計数汚染度は前回のNAS級からNAS級にランク低下し、重量汚染度はmg/mlから.mg/mlに減少し、共に良好です。
報告№107-4514 報告№107-4514 | 分析№107-00764 分析№107-00764 | 107-00764 | トライボ診断の結果、泡立ち試験を除く項目は良好でした。泡立ち試験の結果は、-でした。新油値-に比較して低い値であり、通常ではあまり確認されないことですが、消泡性能が新油に比較して高いことが確認されました。一方、摩耗粒子の形態観察の結果、ギヤ歯面の疲労摩耗で発生したと推定されるμmサイズの摩耗粒子が観察されました。ギヤボックスの油系統にはフィルタとオフラインフィルタがあり、μmサイズ以上の粒子の大部分は捕捉されていると考えられます。それにもかかわらず、μmの摩耗粒子が確認されており、ギヤ歯面ではやや厳しい潤滑状態が発生している可能性があると思われました。油中摩耗粒子は、インラインフィルタやオフラインフィルタに捕捉され、異常な摩耗状態が発生したとしても正常な潤滑状態にあると誤認してしまう可能性が考えられます。これを避けるため、今後の診断に当たっては、これまでの採油箇所に加え、フィルタの捕捉物も分析し、その結果から潤滑状態を評価することを推奨します。尚、フィルタ捕捉物の分析を実施する際には、フィルタ流量、フィルタ使用時間などの追加情報が必要です。是非ご提供下さい。水分、全酸価が新油に比較して高い値を示しているものの、IRの結果で、新油との差異は確認されず、且つ、劣化の兆候も確認されなかったことから、本試料油は継続使用可能と判断します。粘度は良好。粘度はmm/sと新油値.mm/sに比較して、粘度変化率は-％で、当社推奨の管理限界値である±％以内にあり、良好と判断する。粘度はmm/sでした。粘度はmm/sでした。粘度指数はでした。粘度指数はでした。泡立ち試験は-でした。泡立ち試験は-と新油値よりも低く、消泡性能が高いことが確認されました。水分はppmでした。水分はppmと新油値よりも高い値でした。全酸価は良好。全酸価はmgKOH/gと新油値.mgKOH/gに比較して高いものの、良好と判断する。機器の潤滑状態摩耗粒子の形態観察の結果、ギヤ歯面の疲労摩耗で発生したと推定されるμmサイズの摩耗粒子が観察されました。μmサイズの疲労摩耗粒子が観察されました。異常摩耗の早期発見パラメータである潤滑状態指数がの乗と正常な範囲にあるものの、摩耗粒子の形態観察の結果でギヤ歯面の疲労摩耗で発生したμmサイズの摩耗粒子が観察されました。
|  | 114-000633 | 軸受は継続使用可能な状態にあると判断します。但し、今後の摩耗推移を確認するためにも傾向監視を継続することが有効です。比較的短期間での精密分析Is値が管理限界値に到達していることから、他設備に比較して、潤滑状態が厳しくなっている可能性があるため、比較的短期間での精密分析実施による摩耗状態の確認を推奨します。異常摩耗の早期発見のパラメータであるIs値は、前回のレベルからレベルに上昇し、高い値でした。また、潤滑部の摩耗が認められたため、定期的に潤滑油分析を実施し、摩耗推移を監視することが有用と考えます。フェログラフィーで観察された代表的な粒子は、以下の通りです。黒錆・潤滑状態がやや厳しい凝着摩耗により発生。局部的な厳しい金属接触と高い摩擦熱が発生していたことを示します。鉄錆・外部から混入したと考えられます。黒錆は、摩擦面が将来的に異常摩耗へ進展する可能性を示唆しているため、傾向監視が有用と思われます。詳細は、別紙傾向監視が必要な摩耗粒子をご覧ください。ケイ素の検出SOAPの結果、前回同様にケイ素がppm検出されました。一般に、潤滑油中からケイ素が検出された場合の原因として、シリコン油或いは、シリコン系の添加剤が検出されるフェログラフィーおよびフィルタ表面の異物観察で砂が多く観察されて検出されるシリコングリースをシール部に塗布している場合、このシリコングリースが潤滑油に混入して検出されるなどが挙げられます。ケイ素が多く検出された原因がであると軸受摺動面に噛み込み摩耗が進行したり、であると潤滑油とグリースが混合して粘度が上昇し、粘性抵抗が増大することにより、油温が上昇する等の悪影響を及ぼすことがあります。余寿命評価転がり軸受の場合、当社の研究成果からIs値が指数関数的に上昇していくことが確認されています。この経験を基に前回からの稼働時間時間分とフェログラフィーのIs値の上昇傾向から余寿命を評価しました。本設備はすべり軸受と転がり軸受の複合であることから、状態の判断は転がり軸受より厳しいすべり軸受の限界値を基に評価することにします。その結果、潤滑状態の異常の早期発見パラメータであるIs値は、別紙Is値上昇傾向に示すとおり、管理限界値のの乗に到達していました。この値は、直ちに焼損すると言った異常な潤滑状態ではなく、手入れをすれば継続して使用することは可能な状態と判断しますが、手入れ内容を検討するためにも、油性状や油汚染度を含む精密診断を実施して劣化原因を確認することを推奨します。
報告№103-0215 報告№103-0215 | 分析№103-02136 分析№103-02136 | 103-02136 | 分析の結果、ベアリング外輪とベアリングケース間で発生しているフレッティングが起因して、軸受軌道面でマイクロフレーキングが発生しています。マイクロフレーキングの発生程度は軽微で現在のところ軸受は継続使用可能な状態にありますが、今後フレーキングに進展することが懸念されるため、～ヶ月後に再度分析を実施し、フレーキングの進展状況を確認されることを推奨します。このことは、フレッティング及びマイクロフレーキングにより発生した摩耗粒子が観察され、SOAP／D－SOAPの結果、ベアリングの摩耗により発生する鉄が検出されていること以上のことから判断しました。を示す粘度、水分、全酸価、IRの各データが良好であることから、この油は継続使用可能と判断します。粘度は良好と判断します。粘度はmm/sと当社推奨の管理限界値内にあり、良好と判断します。水分は良好と判断します。水分は.ppmと管理限界値の以下にあり、良好と判断します。全酸価は良好と判断します。全酸価は.mgKOH/gと新油値以内にあり、良好と判断します。IRは良好と判断します。IRの結果、チャートに示すように油劣化の兆候を示すカルボン酸の吸収が確認されていないことから、良好と判断します。重量汚染度が当社推奨の管理限界値に到達していました。計数汚染度は良好と判断します。計数汚染度は、NAS級と当社推奨の管理限界値のNAS級以内にあり良好と判断します。重量汚染度は当社推奨の管理限界値に到達していました。重量汚染度はmg/mlと当社推奨の管理限界値のmg/mlに到達していました。機器の潤滑状態フェログラフィーの結果、異常摩耗の早期発見パラメータであるIs値が-.とマイナスを示し、フレッティングおよびマイクロフレーキングにより発生した摩耗粒子が見られており、疲労摩耗が進行する状況にあります。SOAPの結果、摩耗により発生した鉄が検出されました。SOAPの結果、摩耗により発生した鉄が検出されました。尚、油の添加剤成分であるリンが検出されました。D－SOAPの結果、摩耗により発生した鉄が検出されました。D－SOAPの結果、摩耗により発生した鉄が検出されました。フェログラフィーの結果は、フレッティングおよびマイクロフレーキングにより発生した摩耗粒子が観察されました。フェログラフィーの結果、異常摩耗の早期発見パラメータであるIs値が-.とマイナスを示し、フレッティングおよびマイクロフレーキングにより発生した摩耗粒子が見られており、疲労摩耗が進行する状況にあります。
報告№107-4545 報告№109-09147 | 分析№107-02185 分析№109-001243 | 109-001243 | トライボ診断の結果、全てのデータが良好であることから、この油は継続使用可能と判断します。は良好と判断します。粘度は良好。粘度は.mm/sと新油値mm/sに比較して、粘度変化率は-.％で、当社推奨の管理限界値である±％以内にあり、良好と判断します。粘度はmm/sとなっています。粘度はmm/sとなっています。粘度指数はとなっています。粘度指数はとなっています。水分は良好。水分は.ppmと当社推奨の管理限界値の以下であり、良好と判断します。全酸価は良好。全酸価は.mgKOH/gと新油値.mgKOH/gに比較して高いものの、IRの結果で油劣化の兆候を示すカルボン酸の吸収が確認されていないことから、良好と判断します。
報告№102-4026 報告№102-4026 | 分析№102-01012 分析№102-01012 | 102-01012 | シリンダ及びピストンリングの摩耗は、若干進行しているものの、メタル材が検出されておらず、このことから、主軸やクランクメタルは良好な状態と判断できます。したがって、メタル部分は継続使用可能な状態にあると判断します。カルシウム等を含むスラッジや外部から混入した砂、鉄錆等が各部の摩耗を進行させる場合があるため、予防処置として精密な濾過実施を推奨します。粘度は良好です。粘度は.mm/sと新油値mm/sに比較して、推奨管理基準にあり、良好と判断します。水分は良好です。水分はppmと当社推奨の管理基準値内にあり、良好と判断します。全酸価は良好です。全酸価はmgKOH/gと新油値mgKOH/gを超えているものの、良好の範囲にあると判断します。重量汚染度が非常に高く、濾過を推奨します。重量汚染度は.mg/mlと非常に高く、精密な濾過を実施されることを推奨します。機器の潤滑状態SOAPは良好です。SOAPの結果、油の添加剤成分であるリンがppm、亜鉛がppm、カルシウムがppm検出されました。D－SOAPは良好です。D－SOAPの結果、油の添加剤成分が析出して発生したカルシウムが検出されました。特に、D－SOAPで検出されたカルシウムは、数十ミクロンの硬い粒状をしているため、軸受摺動面等に噛み込み摩耗を進行させますので、精密な濾過により除去されることを推奨します。フェログラフィーの結果、シリンダやピストンリングの摩耗により発生したと思われる鉄系粒子が見られました。フェログラフィーの結果、異常摩耗の早期発見パラメータであるIs値がの乗と厳しい摩耗は始まる領域に到達していました。摩耗粒子の形態観察の結果、シビア粒子、ラビング粒子が見られることから、現在の摩耗は、シリンダとピストンリングの摺動面で発生していると考えられました。以上のことから、主軸受、クランクメタルの摩耗が確認されていないことから、継続使用可能な状況にあるものの、厳しい摩耗は始まる領域に到達していることから、今後、摩耗が進行することが懸念されるため、ヶ月後に再度分析を実施し、摩耗の進行状況を確認されることを推奨します。
報告№104-0347 | 分析№104-02819 | 104-02819 | トライボ診断により、機器軸受の潤滑状態、潤滑油の劣化状態を診断することを目的としました。分析の結果、摩耗は安定しており、継続使用可能と判断します。このことは、以下の点から判断しました。計数汚染度がNAS級と前回のNAS級に比較してランク減少したこと。D-SOAPの結果、軸受メタルの摩耗により発生する錫が検出されず、ギヤ歯面の摩耗により発生する鉄がと検出量が僅かであること。異常摩耗の早期発見パラメータであるフェログラフィーのIs値がのマイナス乗と良好の範囲にあること。尚、を示す全酸価、IRの各データが良好であることから、この油は継続使用可能と判断します。
報告№108-0270 報告№108-0270 | 分析№108-01942 分析№108-01942 | 108-01942 | 分析の結果、計数汚染度がNAS級とやや高い値でした。摩耗粒子の形態観察で外部から混入したと思われる鉄錆、砂等がやや多く観察されました。更にフィルタ表面の異物観察で鉄錆等が観察されたことから、汚染度が高い要因は、外部混入異物によるものと考えられました。今後、観察された異物が軸受摺動面に噛み込み摩耗が発生する場合がありますので、定期的に分析を実施し、摩耗の進行状況を確認することを推奨します。計数汚染度はやや高い値でした。計数汚染度はやや高い値でした。計数汚染度はNAS級と当社推奨の管理限界値のNAS級以内にあるものの、やや高い値でした。重量汚染度は良好と判断します。重量汚染度は.mg/mlと当社推奨の管理限界値のmg/ml以内にあり、良好と判断します。機器の潤滑状態フェログラフィーの結果、外部から混入したと思われる鉄錆、砂等がやや多く観察されました。SOAPの結果は良好です。SOAPの結果、油の添加剤成分であるリンが検出されました。摩耗により発生する鉄および錫が検出されていないことから、良好と判断します。D－SOAPの結果は良好です。D－SOAPの結果、摩耗により発生する鉄および錫が検出されていないことから、良好と判断します。フェログラフィーの結果、外部から混入したと思われる鉄錆、砂等が観察されました。異常摩耗の早期発見パラメータであるフェログラフィーのIs値がの乗と良好の範囲にあり、摩耗粒子の形態観察の結果、外部から混入したと思われる鉄錆、砂等が観察されました。
報告№109-09136 報告№111-00619 | 分析№109-001160 分析№111-002927 | 111-002927 | 潤滑油は継続使用可能な状態にあると判断します。粘度、酸価、有機物・有機化合物、酸化安定度の各データは良好でした。尚、別紙酸化安定度の減少傾向から油の余寿命を求めた結果、本試料は直近の更油から起算して稼働日数が年月まで使用可能であることが分かります。水分は良好でした。
報告№109-09136 報告№112-00091 | 分析№109-001160 分析№112-000282 | 112-000282 | 潤滑油は継続使用可能な状態にあると判断します。粘度、全酸価、IR、RBOTの各データは良好でした。油の余寿命は、使用油の使用期間または使用時間が不明であったため、ご依頼の油の余寿命に関する検討は行えませんでした。ただし、分析の結果で新油値がminであったことから、使用期間を仮にヶ月間と仮定すれば余寿命は十二分にあると言えます。可能であれば、使用期間、あるいは使用時間の情報をご提供下さい。水分は良好でした。
報告№108-8007 報告№108-8007 | 分析№108-01642 分析№108-01642 | 108-01642 | 本試料の摩耗は、電子顕微鏡による摩耗粒子の詳細な観察結果から、潤滑状態が正常なマイルド摩耗であることが判りました。これは、観察されたほとんどの摩耗粒子が、写真aに示すように正常な潤滑状態で発生する小径の摩耗粒子であることから判断されました。観察された摩耗粒子は、正常な潤滑状態で発生するマイルド摩耗で発生していることから、シリンダおよびピストンリング、クランクメタル等は、現在のところいずれも継続使用可能と判断します。電子顕微鏡による摩耗粒子の観察結果から、本試料油中の摩耗形態は、潤滑状態が正常なマイルド摩耗であることが判りました。これは写真aに示す通り、正常な潤滑状態で発生する摩耗粒子が多く観察されたことから判断しました。このことは、異常摩耗の早期発見パラメータであるフェログラフィーのIs値がの乗とやや高いものの、写真bに示すように摩耗粒子の形態観察でμm以下の小径の鉄系摩耗粒子が支配的であること写真フェログラフィーによる摩耗粒子の観察結果摩耗粒子をSEM・XMAで詳細に観察した結果、写真cに示すμm以下の小径粒子が観察され、これらの組成割合は、鉄、マンガンの割合が高い粒子が多く観察されたこと写真電子顕微鏡による摩耗粒子の観察結果SOAPの結果で鉄、鉛、錫が微量検出され、銅が検出されたこと以上のことから総合的に判断しました。尚、以下の点に注意すべき点がみられました。カルシウムの検出SOAPによる油中金属濃度の結果でカルシウムが.ppm検出されたことから、油の添加剤成分が析出したものと思われます。検出された油中のカルシウムは、軸受メタルなどの摺動面の油膜に噛み込むサイズであることが多く、その影響でメタルなどの金属表面で切削摩耗が発生し、軸受寿命が短命化することがあります。カルシウムがこのように高濃度になるのは、一般にディーゼルエンジンの燃焼ガスや、未燃焼ガスが、燃焼室から潤滑部に入り込んでいるため起きていると推定されます。この現象は、オイルリングやトップリングが正常であれば、発生しにくいものですが、オイルリングなどが摩耗していると、燃焼ガスや未燃焼ガスが燃焼室から潤滑油中に入いり易くなると思われます。カルシウム濃度がこのように高い場合、軸受メタルは比較的短時間で摩耗する事を当社の研究で判明していますが、本機は、稼働率が極めて低い非常用ディーゼル発電機であるため、稼働率の高い営業用ディーゼル発電機に比較し、メタル摩耗の進展も極めて小さいと思われます。念のため、メタル摩耗の進展予防策として、μm以下のカルシウムを濾過できる精密な濾過機で濾過を実施し、汚染度を正常にされることを推奨します。粘度の低下は、水分、全酸価、IRは良好の範囲にあるものの、粘度の低下が確認されました。低下が確認された粘度は、当社推奨の管理限界値内にあるものの新油値のmm/sに比較して-％の.mm/sに低下していることが確認されました。粘度低下の原因は、潤滑油中に混入した燃料油の影響などが考えられます。粘度が低下したままの運転は、軸受の油膜形成に影響が出たり、或いは、潤滑油槽内での異常燃焼の遠因となる事もありますので注意が必要です。定期的に分析を実施し、規定の粘度範囲内で使用されることを推奨します。粘度の低下が確認されました。粘度は当社推奨の管理限界値を超えていました。粘度は.mm/sと新油値mm/sに比較して、粘度変化率は-％で、当社推奨の管理限界値である±％を超えていました。水分は良好と判断します。水分はppmと当社推奨の管理限界値の以下であり、良好と判断します。全酸価は良好と判断します。全酸価はmgKOH/gと新油値mgKOH/gに比較して高いものの、IRの結果で油劣化の兆候を示すカルボン酸の吸収が確認されていないことから良好と判断します。IRは良好と判断します。IRの結果、油劣化の兆候を示すカルボン酸の吸収が確認されていないことから良好と判断します。計数汚染度は高い値を示していました。計数汚染度はNAS級以上でした。計数汚染度はNAS級以上でした。重量汚染度は.mg/mlでした。重量汚染度は.mg/mlでした。機器の潤滑状態SOAPによる油中金属濃度の結果、油の添加剤成分であるカルシウムが検出されました。SOAPによる油中金属濃度の結果、銅が比較的多く検出されました。SOAPによる油中金属濃度の結果、鉄、鉛、銅、油の添加剤成分であるリン、亜鉛、カルシウム、外部から混入したと思われるケイ素、マグネシウムが検出されました。SOAPによる油中金属濃度の結果、油の添加剤成分であるカルシウムが比較的多く検出されました。SOAPによる油中金属濃度の結果、鉄、錫、油の添加剤成分であるリン、亜鉛、カルシウム、外部から混入したと思われるナトリウムが検出されました。フェログラフィーの結果は良好です。異常摩耗の早期発見パラメータであるフェログラフィーのIs値がの乗とやや高いものの、摩耗粒子の形態観察の結果、μm以下の小径の鉄系摩耗粒子が支配的でした。SEM・XMAの結果、鉄、マンガンを含む粒子が比較的多く観察されました。SEM・XMAで粒子を詳細に観察した結果、フェログラフィーで観察されたμm以下の小径粒子の組成割合は、鉄、マンガンの割合が高い粒子が多く観察されました。
報告№109-09136 報告№111-00531 | 分析№109-001160 分析№111-002419 | 111-002419 | 濾過前の試料油を分析した結果、摩耗粒子の形態観察で前回に比較して反応生成物が比較的多く観察されました。計数汚染度が前回のNAS級から、今回NAS級に約年ヶ月でランク増加していました。反応生成物反応生成物は、異種油が混入した場合に添加剤の反応によって発生することがあります。粘度および酸価に大きな変化は見られないことから、異種油の混入は確認されませんでした。仮設タンク等で濾過を実施している場合、仮設タンク内に残留していた油と反応して発生することも考えられます。軸受潤滑油で発生しても直ちに異常ではありませんが、油膜形成に影響を及ぼすことが懸念されます。汚染度の増加摩耗粒子の形態観察およびフィルタ表面の異物観察で鉄錆等が観察されたため、汚染度が増加した要因は、摩耗による粒子の増加ではなく、反応生成物および外部から混入したと思われる異物によるものと考えられます。これらの障害発生に対する弊害を勘案の上、濾過を推奨します。
報告№106-0209 報告№106-6059 | 分析№106-01157 分析№106-01257 | 106-01257 | 初期試験を実施した結果、摩耗の安定が確認され、潤滑油も継続使用可能な状態にあると判断します。これらのことは、前回に比較して、計数汚染度は等級に変化がないことSOAP／D-SOAPの鉄及び錫濃度に変化がないこと異常摩耗の早期発見パラメータであるフェログラフィーのIs値が.と良好の範囲にあること以上のことから判断しました。
報告№109-09136 報告№114-00202 | 分析№109-001160 分析№114-000626 | 114-000626 | 潤滑油および減速機は継続使用可能な状態にあると判断します。但し、油中の汚染度がやや高いことから今後も引き続き定期的な分析による傾向監視を推奨します。また、油の余寿命を計算した結果、年月まで使用可能と判断できました。定期的な分析今後懸念される汚染度の増加および疲労摩耗の進行を監視するため、定期的に分析を実施することを推奨します。異常摩耗の早期発見のパラメータであるIs値は、前回のレベルから変化はなく、正常です。但し、潤滑部の摩耗が認められたため、定期的に潤滑油分析を実施し、摩耗推移を監視することが有用と考えます。フェログラフィーで観察された代表的な粒子は、以下の通りです。正常な摩耗粒子・潤滑状態が正常なマイルド摩耗により発生。疲労摩耗粒子・繰返し応力を受けて発生。バックラッシ増加量による評価トライボ診断では、油中摩耗粒子濃度からバックラッシの増加量を求め、初期のバックラッシに増加量を加え、その合計を設計許容値と比較し減速機の余寿命を判断します。本減速機の構造から摩耗が進行しやすい箇所と推定されるのは、スパイラルベベルギヤとスパイラルベベルピニオンの歯面と考えられ、その部分のバックラッシ増加量を求めました。計算の結果、本減速機のSBGとSBP間のバックラッシの増加量は、約.μmとなりました。この増加量は、初期バックラッシをμmとして今回解析結果のバックラッシ増加分.μmを加えても.μmとなり、良好な状態にあると考えられます。計数汚染度は前回同様にNAS級と等級に変化はなく、当社推奨の管理限界値以下にあるものの、やや高い値でした。SOAP-Tで油の添加剤成分であるリンが検出され、フィルタ表面の異物観察で粘ちょう物、金属片、鉄錆、砂等が観察されたことから、汚染度が高い要因は、摩耗とスラッジ、そして外部混入異物の影響と思われます。粘度、水分、酸価、IRの各データは良好でした。RBOTは、minと当社推奨の管理限界値であるmin以上であり、継続使用可能と判断できます。更油を実施した年月以降のRBOT値のデータの変化から油余寿命を評価した結果、図RBOTの減少傾向に示す通り油余寿命は年月となりました。本試料油の添加剤は、一般にタービン油に比較して極圧添加剤や摩耗防止剤などの影響で、RBOTの試験結果が変動する傾向があります。そのため、ギヤ油の余寿命の評価を行うためには、RBOTの結果に加え、粘度、酸価、IRなどのデータを総合的に判断することが必要です。今回の分析結果からは、全てのデータは良好であり、本試料油は継続使用可能な状態にあると判断します。
報告№103-6125 | 分析№103-02233 | 103-02233 | 精点Aを実施した結果、摩耗は安定していると判断します。これらのことは、前回に比較して、計数汚染度は等級に変化はなく、SOAP／D-SOAPの鉄及び錫濃度に大きな変化がなく、異常摩耗の早期発見パラメータであるフェログラフィーのIs値が、のマイナス乗から.と変化がないこと以上のことから判断しました。
報告№108-0411 報告№109-09641 | 分析№108-02745 分析№109-003860 | 109-003860 | ・摩耗状態油中金属濃度を発光分光法により分析した結果、検出された金属は鉄でしたが、これらの金属の中には、外部から混入したと思われる鉄錆があることが分かりました。観察された摩耗粒子の材質と形態を、SEM・XMAで詳細に観察した結果、酸素、鉄、クロムを含む粒子が確認されたことから、これらの粒子はステンレス鋼製の主軸や転がり軸受の摩耗により発生したものと思われました。異常摩耗の早期発見パラメータであるフェログラフィーのIs値がのマイナス乗であるため、現状の潤滑状態は良好と判断しますが、観察された粒子の中に外部から混入した鉄錆等の異物があることから、この異物が潤滑部に噛み込んだ場合摩耗が進行することがあります。・汚染度計数汚染度、重量汚染度共に良好でした。・粘度、水分、全酸価、IRの各データは良好でした。潤滑油および対象設備は継続使用可能な状態にあるものの、以下の対策が必要です。今後、異物の噛み込みによる摩耗の進行を監視するため、定期的に分析を実施し、摩耗の進行状況を確認することを推奨します。次回分析の時期を理論的に求めたところ、最短で約時間となります。この時間は、油中汚染物が均一になるために必要とする時間であり、この時間を経過すれば、再分析の結果から状態の傾向を確認することが可能となりますので、これを参考に次回分析時期を検討されることを提案します。は良好と判断します。粘度粘度はmm/sと新油値mm/sに比較して、粘度変化率は+.％で、当社推奨の管理限界値である±％以内にあり、良好と判断します。水分はppmと当社推奨の管理限界値の以下であり、良好と判断します。全酸価全酸価はと新油値.mgKOH/gに比較して高いものの、IRの結果で油劣化の兆候を示すカルボン酸の吸収が確認されていないことから、良好と判断します。IRIRの結果、油劣化の兆候を示すカルボン酸の吸収が確認されず、且つ、新油のスペクトルパターンとほぼ一致していることから、良好と判断します。は良好と判断します。計数汚染度計数汚染度はNAS級と当社推奨の管理限界値のNAS級以内にあることから、良好と判断します。重量汚染度は.mg/mlと当社推奨の管理限界値のmg/ml以内にあることから、良好と判断します。機器の潤滑状態摩耗粒子診断の結果、外部から混入したと思われる鉄錆等が比較的多く観察されました。SOAPによる油中金属濃度SOAPによる油中金属濃度の結果、油の添加剤成分であるリンが検出されました。SOAPによる油中金属濃度SOAPによる油中金属濃度の結果、鉄、外部から混入したと思われる亜鉛、カルシウムが検出されました。摩耗粒子診断異常摩耗の早期発見パラメータであるIs値がのマイナス乗と良好の範囲にあるものの、摩耗粒子の形態観察の結果、外部から混入したと思われる鉄錆等が比較的多く観察されました。SEM・XMA摩耗粒子診断で観察された粒子をSEM・XMAで詳細に観察した結果、酸素、鉄、クロムを含む粒子が観察されました。
報告№109-09136 | 分析№109-001160 | 113-002580 | SOAP-Tで新油に含まれていないリン、亜鉛が検出されたことから、潤滑油は油名が異なっているか、異種油が混入した可能性が考えられます。尚、対象設備は継続使用可能な状態にあると判断します。異種油の混入および油名の確認SOAP-Tで新油に含まれていないリン、亜鉛が検出されたことから、異種油の混入または油名が違っている可能性があります。油は設備の条件にあった適正な性能のものを使用することが重要であるため、異種油の混入の有無、油名を再確認することを推奨します。異常摩耗の早期発見のパラメータであるIs値は、レベルと正常です。また、異常摩耗の兆候を示す摩耗粒子が顕著に観察されなかったことから、は良好と判断します。尚、SOAP-Tでダフニータービンオイルの新油に含まれていない、リン、亜鉛が桁オーダーで検出されたことから、潤滑油の油名が異なっているか、異種油の混入している可能性が考えられます。粘度、水分の各データは良好です。酸価は.mgKOH/gと新油値.mgKOH/gに比較してやや高い値でした。SOAP-Tで新油と一致しないデータが確認されたことから、酸価がやや高い原因は、酸化劣化ではなく、異種油の混入または油名の誤りと考えられます。
報告№109-09136 報告№111-00666 | 分析№109-001160 分析№111-003351 | 111-003351 | トライボロジーを活用した設備診断法による結果、潤滑油および減速機は継続使用可能な状態にあると判断します。今後も定期的なトライボロジーを活用した設備診断法によるCBMの実施を推奨します。定期的な分析切削摩耗と凝着摩耗の進行を監視するため、定期的に分析を実施し、摩耗の進行状況を確認することを推奨します。バックラッシによる評価バックラッシは、歯車をスムーズに無理なく回転させるために必要な歯面間の遊びのことで、歯車が円滑に回転するために必要なものです。バックラッシが少なすぎると潤滑不良や歯車の両歯面が接触して騒音が増大したり、摩耗の原因になったりします。また反対に、広すぎると歯面同士の適切な噛み合いが悪くなり歯車が破損しやすくなることがあります。トライボロジーを活用した設備診断法では、潤滑油中の鉄の濃度分析の結果から歯車の歯面がどの程度摩耗してバックラッシを増加させているかを求めることができることから、ご提供いただいた減速機に関する情報から、使用されているギヤは遊星歯車機構であるとして、歯車をかみ合わせたときの、歯面間の遊びを求めてみました。遊星歯車の数は個であり、遊星歯車と内歯車、遊星歯車と太陽歯車の接触点は合計で箇所となります。なお、今回は情報がありませんでしたが、○○の№と同一設備と思われますので、この情報を基にバックラッシを求めました。その結果、減速機のギヤ歯面に摩耗が集中していたと仮定した場合、バックラッシの増加量は.μmと推定されました。また、最も厳しい状態である摩耗が接触点点に集中していたと仮定した場合は、.μmと推定されました。バックラッシの量は、各機械メーカのノウハウであるため、一律には決まっていませんが、一般には数十μmから数百μmとされており、評価はこの値を参考としましたが、分析結果から求めたバックラッシ増加量は、一般に用いられるバックラッシの範囲に比較して十分に小さい値であることがわかります。ただし、今回求めたバックラッシの増加量は、計算に必要なすべてのパラメータがそろっていない仮定の数値も入っていることから、正確なバックラッシの増加量を計算するためにも、構造が確認できる図面、ギヤの形式、歯形、モジュール、歯数、歯幅、油入替後の稼働時間ならびに分解点検後の稼働時間などの情報をお知らせ下さい。計算結果をご報告いたします。フェログラフィー異常摩耗の早期発見パラメータとして摩耗粒子を定量化して評価するフェログラフィーのIs値は、潤滑状態が正常なの乗でした。摩耗粒子の形態で比較的多く観察された粒子は、潤滑状態が正常な場合に発生する摩耗粒子異物の噛み込みにより発生する切削粒子金属潤滑部が局部的に油膜切れを起して発生するシビア粒子局部的に高圧・高温となる場合に発生するフリクションポリマでした。これらの摩耗粒子が観察された場合、潤滑部で発生している摩耗形態は、正常なマイルド摩耗異物による切削摩耗潤滑状態がやや厳しい凝着摩耗であり、そして局部的ではあるものの高圧・高温の箇所が発生していることも分かります。減速機で切削摩耗が発生した場合、減速機内部で使用されている転がり軸受が切削摩耗により生じた軌道面の損傷が起点となって寿命が分の程度に低下することがあることから、切削摩耗には十分注意する必要があります。切削摩耗の発生原因となる混入異物が残留している場合、この異物により切削摩耗が継続して発生する可能性があります。フリクションポリマは、潤滑油がギヤ歯面や軌道面に押し込められ高圧状態になると同時に、圧縮熱により高温状態になった結果、基油自身が重合反応を起こし生成することが知られています。そのため、高圧高温状態の解消がなされなければ、潤滑油の劣化が進行し、粘度上昇に因る潤滑異常に進展する場合があります。Iカップリング発光分光分析供試の潤滑油を分析した結果、検出された金属元素は、SOAP-Tの結果表に示すように、鉄、銅、リン、亜鉛、カルシウム、ナトリウムでした。検出されたこれらの金属元素から発生箇所を推定すると鉄、銅、亜鉛・ギヤ・軸受等リン、カルシウム、ナトリウム・外部混入異物であると思われます。このうち、機械部品が摩耗したと思われる元素はのグループです。計数汚染度はやや高い値でした。フィルタ表面の異物観察で金属片、鉄錆、砂等が観察されたことから、汚染度が高い要因は、摩耗と外部混入異物の影響と思われます。外部混入異物は、潤滑油を精密に濾過することで除去でき、そのことで歯車の歯面損傷を予防でき、寿命が大きく延伸化できることから、汚染度の管理を標準化するとともに、今回は濾過により汚染度の回復を図ることを推奨します。粘度、水分、酸価、IRの各データは良好でした。
報告№109-09136 | 分析№109-001160 | 113-001733 | 潤滑油および対象設備は継続使用可能な状態にあると判断します。但し、将来的な摩耗進行の有無を確認するためにも傾向監視を継続することが有効です。定期的な分析今後懸念される切削摩耗、凝着摩耗、疲労摩耗の進行を監視するため、定期的に分析を実施することを推奨します。はフェログラフィーおよびSOAP-Tの結果から総合的に判断した結果、継続使用は可能ですが、機器の機能を保持するためにも傾向管理が有用と考えます。フェログラフィー【定量分析：Is値】Is値は異常摩耗の早期発見パラメータのつで、摩耗程度を定量化するために用います。Is値はの乗とやや高い値でした。フェログラフィー【定性分析：摩耗粒子および摩耗形態観察】分析結果から比較的多く観察された粒子は、以下の通りでした。正常な摩耗粒子・潤滑状態が正常なマイルド摩耗により発生。切削粒子・異物や金属表面の微小突起による切削摩耗により発生。シビア粒子・潤滑状態がやや厳しい凝着摩耗により発生。金属潤滑部が局部的に油膜切れを起していると考えられます。疲労摩耗粒子・繰返し応力を受けて発生。観察された摩耗粒子の中でも切削粒子、シビア粒子は、将来的な異常摩耗の進行に繋がる可能性を示唆しているため、傾向監視が必要と思われます。詳細は、別紙傾向監視が必要な摩耗粒子をご覧ください。Iカップリング発光分光分析【SOAP-T】検出された金属元素から発生箇所を推定すると、以下の通りでした。鉄、鉛、銅、アンチモン、錫、亜鉛・ギヤ、軸受等リン、モリブデン・添加剤カルシウム、アルミニウム、ナトリウム・外部混入異物粘度、水分、酸価の各データは良好でした。
報告№107-0366 報告№110-00412 | 分析№107-01900 分析№110-001878 | 110-001878 | 濾過前の試料油を分析した結果、計数汚染度が前回濾過後のNAS級から今回NAS級に約ヶ月でランク増加していました。メタルの主成分である錫がD－SOAPで検出されました。年月の予備メタル交換後から今回までの累積錫濃度は、トライボレポートの累積錫濃度に示すとおりppmです。この累積錫濃度ppmと油量リットルから平均的な摩耗深さを計算した結果、平均的な摩耗深さはμmとなりました。メタルの初期の表面粗さをRmaxμmと仮定すると、この計算結果から分の程度摩耗しているものと思われます。年月からの運転時間と起動停止回数から鏡面状態になる時期を計算した結果、軸受表面が鏡面になるのは運転時間が時間に、起動停止回数が回に到達した時点であることがわかりました。この時間は、非常に長い時間であることから現状は良好な状態にあると判断できました。なお、運転時間と起動停止回数から日数換算した条件は、年月日に予備メタルに交換したと仮定すると今回採油までの実日数が日となります。これをもとに日当たりの平均運転時間と平均起動停止回数を求め、これらの値で到達予想運転時間と起動停止回数を計算しています。これらの障害発生に対する弊害を勘案の上、今後も定期的にトライボ診断を実施し、摩耗の進行状況を確認することを推奨します。
報告№109-09136 報告№113-00215 | 分析№109-001160 分析№113-000830 | 113-000830 | 分析の結果、油の劣化は確認されず、汚染度も良好な範囲にあることから、継続使用可能な状態にあると判断します。対象設備は継続使用可能な状態にあると判断します。はフェログラフィーおよびSOAP/D-SOAPの結果から総合的に判断した結果、正常な状態にあると考えられます。フェログラフィー【定量分析：Is値】Is値は異常摩耗の早期発見パラメータのつで、摩耗程度を定量化するために用います。Is値は前回同様に.から.と良好の範囲にあり、低い値でした。フェログラフィー【定性分析：摩耗粒子および摩耗形態観察】分析結果から観察された全ての粒子量は少でした。Iカップリング発光分光分析【SOAP／D-SOAP】検出された金属元素から発生箇所を推定すると、以下の通りでした。カルシウム、ナトリウム・外部混入異物計数汚染度は、前回に比較してNAS級からNAS級にランク増加しているものの、良好でした。．粘度、水分、酸価、IRの各データは、前回同様に良好でした。分析結果は良好と判断します。粘度粘度はmm/sと新油値mm/sに比較して、粘度変化率は-％で、当社推奨の管理限界値である±％以内であり、良好と判断します。水分はppmと当社推奨の管理限界値の以下であり、良好と判断します。酸価は.mgKOH/gと当社推奨の管理限界値.mgKOH/g以下であり、良好と判断します。IRIRの結果、油劣化の兆候を示すカルボン酸の吸収が確認されていないことから、良好と判断します。は良好と判断します。計数汚染度計数汚染度はNAS級と当社推奨の管理限界値のNAS級以下であり、良好と判断します。重量汚染度は.mg/mlと当社推奨の管理限界値のmg/ml以下であり、良好と判断します。機器の潤滑状態機器の潤滑状態は正常と判断します。SOAPSOAPの結果、金属元素は検出されませんでした。D-SOAPD-SOAPの結果、外部から混入したと思われるカルシウムが、ナトリウムが検出されました。フェログラフィー異常摩耗の早期発見パラメータであるフェログラフィーのIs値が.と良好の範囲にあり、摩耗状態は正常と判断します。
報告№109-09136 報告№111-00198 | 分析№109-001160 分析№111-001040 | 111-001040 | 計数汚染度が当社推奨の管理限界値に到達しているため、以下の対策を推奨します。内容濾過今後、バルブ類の動作障害やフィルタおよびストレーナの目詰まりが発生することが懸念されるため、計画を立てて濾過を実施することを推奨します。Iカップリング発光分光分析供試のタービン油をSOAP／D－SOAPで分析した結果、鉄、銅、錫、リン、バリウム、ケイ素、ナトリウムが検出されました。これらの検出された金属元素から発生箇所を推定すると鉄、銅、錫・シリンダ・ポンプ等リン、バリウム・オイル添加剤ケイ素、ナトリウム・外部混入異物であると思われます。フェログラフィー異常摩耗の早期発見パラメータとして摩耗粒子を定量化して評価するフェログラフィーのIs値は、潤滑状態が正常なのマイナス乗領域でした。摩耗粒子の形態で比較的多く観察された粒子は、潤滑状態が正常な場合に発生する摩耗粒子でした。これらの摩耗粒子が観察された場合、潤滑部で発生している摩耗形態は、正常なマイルド摩耗であることが分かります。計数汚染度は当社推奨の管理限界値に到達していました。フィルタ表面の異物観察で銅合金、鉄錆、砂等が観察されたことから、汚染度が高い要因は、摩耗と外部混入異物の影響と思われます。IR、RBOTの各データは良好でした。
報告№105-0270 報告№105-0270 | 分析№105-01754 分析№105-01758 | 105-01758 | 本分析結果は、試料油が適正に採油され、油中粒子が潤滑油中に平均に分散していることを前提として分析した。その結果、計数汚染度が当社推奨の管理限界値に到達し、μm未満のマイクロフレーキング、外部から混入した鉄錆が観察されたものの、計数汚染度、SOAP／D－SOAP、フェログラフィーの各分析データが前回に比較して減少傾向を示しており、現在のところ、ベアリングは継続使用可能と判断します。但し、今後鉄錆等の異物が軸受軌道面に噛み込み摩耗が進行し、転がり軸受の寿命の指標となるフレーキングに進展することが懸念されるため、運転時間時間経過後に再度分析を実施し、摩耗の進行状況を確認されることを推奨します。計数汚染度は当社推奨の管理限界値に到達していました。計数汚染度はNAS級と当社推奨の管理限界値のNAS級に到達していました。重量汚染度は.mg/mlでした。重量汚染度は.mg/mlでした。機器の潤滑状態分析の結果、μm未満のマイクロフレーキング、外部から混入した鉄錆が観察されました。現在のところ、ベアリングは継続使用可能と判断しますが、今後これらの異物が軸受軌道面に噛み込み摩耗が進行し、転がり軸受の寿命の指標となるフレーキングが発生することが懸念されるため、運転時間時間経過後に再度分析を実施し、摩耗の進行状況を確認されることを推奨します。SOAPの結果、摩耗により発生した鉄が検出されました。SOAPの結果、摩耗により発生した鉄が検出されました。D－SOAPの結果、摩耗により発生した鉄および銅が検出されました。D－SOAPの結果、摩耗により発生した鉄および銅が検出されました。フェログラフィーの結果、継続使用可能な状態にあると判断します。フェログラフィーの結果、μm未満のマイクロフレーキング、外部から混入した鉄錆が観察されました。
報告№109-09136 報告№111-00204 | 分析№109-001160 分析№111-001061 | 111-001061 | 軸受摺動部やオイルリングなどの摩耗は若干発生しているものの、軸受は継続使用可能な状態にあると判断します。但し、既に確認されている水分が％検出され、計数汚染度がNAS級とやや汚染されていることから、以下の内容に示す内容を実施されることを推奨します。内容水分除去および濾過水分が高く、油中の汚染度が高いことから、水分の影響で油膜が保持されにくくなり、異物が軸受摺動面に噛み込み摩耗が進行することが懸念されるため、水分除去および濾過を推奨します。なお、本設備の停止がとれない場合の水分除去方法は、新油を上部から補給できる位置から充填し、充填しながら下層部にある水分をドレン配管などから排出する方法を提案します。その際には油面の変動がないようにご注意下さい。また、濾過も同様に停止が取れない場合は、濾過装置に新油を十分に充填してから、本設備に接続し、油を循環させながら濾過を実施する方法を提案します。この場合も油面の変動がないようにご注意下さい。定期的な分析水分除去および濾過を実施しても、油槽内部で既に錆が発生していると思われます。この影響で摩耗が進行する場合も考えられますので、定期的に分析を実施し、摩耗の進行状況を確認することを推奨します。傾向監視のための次回採油時期は、最短で約時間となります。この時間は、油中汚染物が均一になるために必要とする時間であり、この時間を経過すれば、再分析の結果から状態の傾向を確認することが可能となりますので、これを参考に次回分析時期を検討されることを提案します。フェログラフィー異常摩耗の早期発見パラメータとして摩耗粒子を定量化して評価するフェログラフィーのIs値は、潤滑状態がやや厳しいの乗でした。摩耗粒子の形態で比較的多く観察された粒子は、潤滑状態が正常な場合に発生する摩耗粒子、外部から混入したと思われる鉄錆、砂等でした。このような摩耗粒子が観察された場合には、潤滑部では正常なマイルド摩耗が発生していることが分かります。Iカップリング発光分光分析供試のタービン油を分析した結果、検出された金属元素は、鉄、鉛、銅、錫、リン、カルシウム、ケイ素、ナトリウム、ホウ素が検出されました。これらの検出された金属元素から発生箇所を推定すると鉄、鉛、銅、錫・軸受等リン・オイル添加剤カルシウム、ケイ素、ナトリウム、ホウ素・外部混入異物であると思われます。このうち、機械部品が摩耗したと思われる元素はのグループです。軸受メタルの摩耗分析結果から軸受メタルの摩耗深さを求めました。計算はSOAPの結果で得られている錫濃度ppmと油量Lから計算しました。その結果、メタル表面の平均的な摩耗深さは.μmとなり、メタルの表面粗さを軸受表面の一般的な粗さであるsと仮定すると、摩耗は軽微であると推定されます。ケイ素の検出SOAPでケイ素がppm検出されました。一般に、潤滑油中からケイ素が検出された場合の原因として、シリコン油或いは、シリコン系の添加剤が検出されるフェログラフィーおよびフィルタ表面の異物観察で砂が多く観察されて検出されるシリコングリースをシール部に塗布している場合、このシリコングリースが潤滑油に混入して検出されるなどが挙げられますが、今回検出が比較的高濃度であることからの可能性が考えられます。については、分析結果では確認することが出来ませんので、これに関する情報があれば提供をお願いします。計数汚染度はやや高い値でした。フィルタ表面の異物観察で鉄錆、砂等が観察されたことから、汚染度が高い要因は、摩耗と外部混入異物の影響と思われます。水分はと当社推奨の管理限界値を大きく超えていました。今後、水分の影響で油槽内に錆が発生し、その影響で摩耗が発生する懸念があります。分析結果水分は当社推奨の管理限界値を大きく超えていました。粘度粘度はmm/sと新油値mm/sに比較して、粘度変化率は+％で、当社推奨の管理限界値である±％以内にあり、良好と判断します。水分はと当社推奨の管理限界値のを超えていました。酸価はと新油値.mgKOH/gに比較して大きな変化はなく、良好と判断します。IRIRの結果、水分の吸収が確認されました。但し、油劣化の兆候を示すカルボン酸の吸収が確認されていないことから、良好と判断します。計数汚染度はやや高い値でした。計数汚染度計数汚染度はNAS級と当社推奨の管理限界値のNAS級以内にあるものの、やや高い値でした。重量汚染度は.mg/mlと当社推奨の管理限界値のmg/ml以内にあり、良好と判断します。粒度分布粒度分布は.～.μmの範囲にあり、.μmにピークが確認されました。機器の潤滑状態摩耗粒子の形態観察の結果、潤滑状態が正常な場合に発生する摩耗粒子、外部から混入したと思われる鉄錆、砂等が比較的多く観察されました。SOAPSOAPの結果、摩耗により発生する錫、油の添加剤成分であるリン、外部から混入したと思われるケイ素、ホウ素が検出されました。D－SOAPD－SOAPの結果、摩耗により発生する鉄、鉛、銅、錫、外部から混入したと思われるカルシウム、ナトリウムが検出されました。フェログラフィー異常摩耗の早期発見パラメータであるフェログラフィーのIs値がの乗とやや高く、摩耗粒子の形態観察の結果、潤滑状態が正常な場合に発生する摩耗粒子、外部から混入したと思われる鉄錆、砂等が比較的多く観察されました。電子顕微鏡・X線マイクロアナリシス観察された粒子をSEM・XMAで詳細に分析した結果、粒子には鉄、クロム、マンガンが比較的多く含まれており、成分割合から粒子は主に軸受から発生していると推定できました。
報告№109-09136 報告№113-00294 | 分析№109-001160 分析№113-001184 | 113-001184 | 軸受は継続使用可能な状態にあると判断します。はフェログラフィーおよびSOAP／D-SOAPの結果から総合的に判断した結果、正常な状態にあると考えられます。フェログラフィー【定量分析：Is値】Is値は異常摩耗の早期発見パラメータのつで、摩耗程度を定量化するために用います。前回に比較してIs値はのマイナス乗からマイナス乗と、低い値でした。フェログラフィー【定性分析：摩耗粒子および摩耗形態観察】分析結果から観察された全ての粒子量は少でした。Iカップリング発光分光分析【SOAP／D-SOAP】検出された金属元素から発生箇所を推定すると、以下の通りでした。ニッケル、錫・軸受等リン・添加剤カルシウム、アルミニウム、ナトリウム・外部混入異物前回に比較して計数汚染度はNAS級からNAS級にランク上昇しているものの、当社推奨の管理限界値以下であり、良好でした。分析結果は良好と判断します。計数汚染度計数汚染度はNAS級と当社推奨の管理限界値のNAS級以下にあり、良好と判断します。重量汚染度は.mg/mlと当社推奨の管理限界値のmg/ml以下にあり、良好と判断します。は正常と判断します。SOAPSOAPの結果、摩耗により発生する鉄が検出されていないことから、良好と判断します。D-SOAPD-SOAPの結果、摩耗により発生する鉄が検出されていないことから、良好と判断します。フェログラフィー異常摩耗の早期発見パラメータであるフェログラフィーのIs値がのマイナス乗と良好の範囲にあることから、摩耗状態は正常と判断します。
報告№107-4545 報告№108-0135 | 分析№107-02185 分析№108-00836 | 108-00836 | トライボ診断の結果、全てのデータが良好であることから、この油は継続使用可能と判断します。は良好と判断します。粘度は良好。粘度は.mm/sと新油値mm/sに比較して、粘度変化率は-.％で、当社推奨の管理限界値である±％以内にあり、良好と判断します。粘度はmm/sでした。粘度はmm/sでした。粘度指数はでした。粘度指数はでした。水分は良好。水分はppmと当社推奨の管理限界値の以下であり、良好と判断します。全酸価は良好。全酸価は.mgKOH/gと新油値.mgKOH/g以内であり、良好と判断します。
報告№109-09136 報告№111-00053 | 分析№109-001160 分析№111-000236 | 111-000236 | 更油からの使用時間をもとに潤滑油の余寿命を評価したところ、潤滑油は次回定検まで使用可能と判断できました。次回定検時に更油を実施しない場合は、酸化安定度を知るための分析を実施し、余寿命を確認することを推奨します。酸化安定度はminであり、当社推奨の管理限界値のmin以上であることから、良好と判断します。
報告№109-09136 報告№113-00467 | 分析№109-001160 分析№113-001948 | 113-001948 | 軸受は継続使用可能な状態にあると判断します。は、フェログラフィーおよびSOAP/D-SOAPの結果から総合的に判断した結果、正常な状態にあると考えられます。フェログラフィー【定量分析：Is値】Is値は異常摩耗の早期発見パラメータのつで、摩耗程度を定量化するために用います。前回に比較してIs値はのマイナス乗からマイナス乗に低下し、低い値でした。フェログラフィー【定性分析：摩耗粒子および摩耗形態観察】分析結果から観察された全ての粒子量は少でした。Iカップリング発光分光分析【SOAP/D-SOAP】検出された金属元素から発生箇所を推定すると、以下の通りでした。鉄、ニッケル、錫、亜鉛・軸受等リン・添加剤カルシウム、ケイ素、ナトリウム・外部混入異物SOAPの結果、亜鉛がppmと、比較的高い値でした。検出された亜鉛の発生箇所が亜鉛メッキ等であった場合、耐食性が低下して腐食に進展することが懸念されます。前回に比較して計数汚染度はNAS級から等級に変化はなく、良好でした。重量汚染度は.mg/mlから.mg/mlに増加しているものの、当社推奨の管理限界値以下であり、良好でした。
報告№105-0145 報告№105-0145 | 分析№105-0941 分析№105-00941 | 105-00941 | 本試験は、＃G調速機のパイロットバルブの動作障害が発生したため、ガバナー出口から採取した試料油を分析し、その分析結果からパイロットバルブ動作障害の発生原因及び予防策を検討することを目的としました。検討は、前回報告した＃G調速機ガバナー出口の分析データとの比較により行いました。分析の結果、表に示すとおり＃G調速機ガバナー出口に比較して、NAS等級はランク低く清浄でした。また、その他のデータに大きな差異は確認されなかったことから、＃G調速機のパイロットバルブの動作障害が発生するような状況にはなかったと考えられました。表＃Gと＃Gの比較 ＃G調速機ガバナー出口 ＃G調速機ガバナー出口 計数汚染度 NAS級 NAS級 重量汚染度 . . D－SOAP鉄濃度 . . Is値 . . は良好と判断します。計数汚染度は良好と判断します。計数汚染度はNAS級と当社推奨の管理限界値のNAS級以内であり、良好と判断します。重量汚染度は良好と判断します。重量汚染度は.mg/mlと当社推奨の管理限界値のmg/ml以内であり、良好と判断します。機器の潤滑状態機器の潤滑状態は正常と判断します。SOAPの結果は良好です。SOAPの結果、油の添加剤成分であるリンが、バリウムがppm検出されました。D－SOAPの結果は良好です。D－SOAPの結果、油の添加剤成分であるバリウムが、外部から混入したカルシウムが、ナトリウムが検出されました。フェログラフィーの結果は良好です。異常摩耗の早期発見パラメータであるフェログラフィーのIs値が.と良好の範囲にあり、潤滑状態は良好と判断します。
報告№109-09136 報告№112-00409 | 分析№109-001160 分析№112-001724 | 112-001724 | 潤滑油は継続使用可能な状態にあると判断します。但し、今後は障害予防を目的に以下の対策を推奨します。追加分析消泡性能が低下した場合、ギヤ歯面での油膜形成に影響が出て摩耗が進展することがありますので、フェログラフィーおよびSOAP-Tを追加して摩耗により発生する油中金属濃度や潤滑状態を確認することを推奨します。泡立ち試験泡立ち試験の結果は、-と新油値が-であるのに比較して高い値となっていたことから、消泡性能が低下していることが分かりました。今後の使用状況によっては油の酸化劣化が進行したり、ギヤ歯面およびベアリング軌道面で油膜切れが発生したりする場合があるため、消泡剤の添加による消泡性能の改善など何らかの対応が必要になると思われます。分析結果は良好と判断します。粘度粘度はmm/sと新油値mm/sに比較して、粘度変化率は-％で、当社推奨の管理限界値である±％以内にあり、良好と判断します。水分は.ppmと当社推奨の管理限界値の以下にあり、良好と判断します。酸価はmgKOH/gと新油値.mgKOH/gに比較して高いものの、IRの結果で油劣化の兆候を示すカルボン酸の吸収が確認されていないことから、良好と判断します。
報告№109-09136 報告№112-00363 | 分析№109-001160 分析№112-001515 | 112-001515 | 更油からの経過日数をもとに潤滑油の余寿命を評価したところ、潤滑油は定検までのヶ月間は使用可能と判断できました。次回定検時に更油を実施しない場合は、酸化安定度を知るための分析を実施し、余寿命を確認することを推奨します。酸化安定度はminであり、当社推奨の管理限界値のmin以上であることから、良好と判断します。
報告№109-09094 報告№112-00124 | 分析№109-000872 分析№112-000448 | 112-000448 | 潤滑油は継続使用可能な状態にあると判断します。は良好でした。尚、RBOTは新油に比較して大きな値であり減少傾向は確認されませんでした。このことから、更油から今回採油までのヶ月間で酸化防止剤の消耗は確認されていないことから、使用条件が同様であれば定検周期のヶ月は使用できる可能性が高いと判断します。≪状態監視とパラメータ≫分析の目的および各分析のパラメータは以下の通りです。特性低下目的：油の分析結果から、や劣化傾向ならびに添加剤の消耗程度、残存寿命などを確認する。粘度JISK酸価JISK赤外線吸収スペクトルJISK酸化安定度試験JISK汚染目的：油の分析結果から、砂塵あるいは水・異種油などによるや、異物混入の有無を確認する。水分JISK計数汚染度JISB重量汚染度JISB光学顕微鏡観察摩耗目的：油中の摩耗粒子を分析する事により、回転・摺動部の潤滑状態、摩耗劣化の程度、余寿命などを解析する。摩耗診断電子顕微鏡観察JISKX線マイクロアナリシス油中金属濃度JISK≪分析結果≫特性低下粘度：良好粘度値mm/sの新油値mm/sに対する変化率は+.％であり、当社推奨の管理限界値±％以内に留まっています。酸価：良好酸価.mgKOH/gは新油値の.mgKOH/g以内にあることから、問題は無いと判断します。赤外線吸収スペクトル：良好酸化安定度試験：良好酸化安定度試験の結果、数値minは当社推奨の管理限界値min以上に留まっており、現時点での使用は可能と判断します。汚染水分：良好水分値.ppmは当社推奨の管理限界値以内に留まっています。計数汚染度：今回は実施していません。重量汚染度：今回は実施していません。光学顕微鏡観察：今回は実施していません。摩耗摩耗診断電子顕微鏡観察・X線マイクロアナリシス：今回は実施していません。油中金属濃度：今回は実施していません。
報告№109-09136 報告№111-00418 | 分析№109-001160 分析№111-001983 | 111-001983date111028 | エンジン摺動部は継続使用可能な状態にあると判断します。但し、シリンダ内壁や軸受摺動面で摩耗の進行が懸念されるため、以下の対策を推奨します。凝着摩耗の進行を監視するため、定期的に分析を実施し、摩耗の進行状況を確認することを推奨します。フェログラフィー異常摩耗の早期発見パラメータとして摩耗粒子を定量化して評価するフェログラフィーのIs値は、潤滑状態がやや厳しいの乗でした。摩耗粒子の形態で比較的多く観察された粒子は、潤滑状態が正常な場合に発生する摩耗粒子、金属接触が厳しく、且つ、摩擦熱が高い場合に発生する黒錆局部的に高圧・高温となる場合に発生するフリクションポリマでした。これらの摩耗粒子が観察された場合、潤滑部で発生している摩耗形態は、正常なマイルド摩耗潤滑状態がやや厳しい凝着摩耗であり、そして局部的ではあるものの高圧・高温の箇所が発生していることも分かります。フリクションポリマは、潤滑油が摺動面や軌道面に押し込められ高圧状態になると同時に、圧縮熱により高温状態になった結果、基油自身が重合反応を起こし生成することが知られています。そのため、高圧高温状態の解消がなされなければ、潤滑油の劣化が進行し、粘度上昇に因る潤滑異常に進展する場合があります。Iカップリング発光分光分析供試のディーゼルエンジン油を分析した結果、検出された金属元素は、SOAP-Tの結果表に示すように、鉄、鉛、銅、ニッケル、錫、リン、亜鉛、カルシウム、バリウム、アルミニウム、ナトリウム、マグネシウム、ホウ素が検出されました。これらの検出された金属元素から発生箇所を推定すると鉄、鉛、銅、ニッケル、錫・エンジン部品リン、亜鉛、カルシウム、マグネシウム・オイル添加剤バリウム、アルミニウム、ナトリウム、ホウ素・外部混入異物であると思われます。このうち、機械部品が摩耗したと思われる元素はのグループです。メタルの摩耗程度SOAP-Tの結果、メインメタルやクランクメタルの主成分である錫が.ppm検出されました。前回の分析以降、タンク容量以上の油の補給をしていることから、前回の錫濃度と今回の錫濃度を積算しました。この積算した錫濃度からメタルの摩耗程度を確認しました。確認方法は、下式およびの通りです。錫の摩耗体積＝錫濃度×-×油量×.×÷錫密度・＝×-××.×÷.＝.平均的な摩耗深さ＝摩耗体積÷摩耗面積×・＝.÷×＝計算の結果、摩耗深さはμm摩耗しています。一般的にホワイトメタルのオーバーレイ厚さは、薄くてもμm程度はありますので、これに比較して十分に小さく、良好な状態にあると考えられます。但し、当該ディーゼルエンジンは、潤滑油をタンク容量Lに対して、月平均Lの潤滑油を補給しているとの情報がございますので、直近の更油日をお知らせ下さい。錫濃度を補正して再計算いたします。尚、観察された摩耗形態がマイルド摩耗が支配的であるため可能性としては低いと思われますが、仮にクランクメタルの上メタル個に摩耗が集中したとすると、摩耗深さは.μmとなります。オーバーレイの厚さをμm程度とすると、オーバーレイは既に摩耗していることになります。クロムの摩耗体積SOAP-Tの結果、カム・カムロールの主成分であるクロムの濃度はでした。前回から今回の間に油が全量入れ替わったとすると、累積濃度はppmとなります。この累積濃度から求めた摩耗体積は.cmになりました。カムおよびカムローラのサイズから摩耗面積が分かれば、摩耗深さを計算することが出来ますので、情報の提供をお願いします。銅を使用した箇所の摩耗・溶出SOAP-Tで銅がppm検出されました。銅の影響については、別紙鉛および銅を使用した箇所の摩耗・溶出を御覧ください。粒度分布粒度分布は.～.μmの範囲にあり、.μmにピークが確認されました。油中の粒子は、.μm以下の微小な粒子が多いことが分かります。分析結果粒度分布粒度分布は.～.μmの範囲にあり、.μmにピークが確認されました。油中の粒子は、.μm以下の微小な粒子が多いことが分かります。機器の潤滑状態摩耗粒子の形態観察の結果、潤滑状態が正常な場合に発生する摩耗粒子、金属接触が厳しく、且つ、摩擦熱が高い場合に発生する黒錆が比較的多く観察されました。SOAP-TSOAP-Tの結果、鉄、鉛、銅、ニッケル、油の添加剤成分である亜鉛、カルシウム、マグネシウム、外部から混入したと思われるアルミニウム、ナトリウム、ホウ素が検出されました。SOAP-TSOAP-Tの結果、鉄、錫、油の添加剤成分であるカルシウム、外部から混入したと思われるリン、バリウム、アルミニウム、ナトリウムが検出されました。フェログラフィー異常摩耗の早期発見パラメータであるIs値がの乗とやや高く、摩耗粒子の形態観察の結果、潤滑状態が正常な場合に発生する摩耗粒子、金属接触が厳しく、且つ、摩擦熱が高い場合に発生する黒錆が比較的多く観察されました。
報告№108-0387 報告№109-09061 | 分析№108-02609 分析№109-000643 | 109-000643 | 、汚染度、軸受の潤滑状態を確認する。汚染度および軸受の潤滑状態分析の結果、計数汚染度が当社推奨の管理限界値に到達し、重量汚染度が当社推奨の管理限界値を超えていることが分かりました。異常摩耗の早期発見パラメータであるフェログラフィーのIs値がの乗とやや高く、潤滑状態がやや厳しい状態にあることが分かりました。摩耗粒子の形態観察で観察された粒子は、疲労摩耗粒子が観察されたことから、潤滑状態がやや厳しいのは疲労摩耗であるためと推定されました。ミリポアフィルタの表面異物で、金属片、鉄錆、砂等が多く観察されていることと、SOAP／D－SOAPで鉄が検出されたことから、汚染度が高い要因は、摩耗粒子と外部混入異物の影響と考えられます。今後さらに摩耗が進行し、転がり軸受の寿命となるフレーキングに進展することが懸念されるため、再度分析を実施し、摩耗の進行状況を確認することを推奨します。再分析の時期を理論的に求めたところ、最短で約時間となります。この時間は、油中汚染物が均一になるために必要とする時間であり、この時間を経過すれば、油が入れ替わっていても再分析の結果から状態の傾向を確認することが可能となります。そのため、試運転などで数時間の運転が可能であれば、より的確に状況が確認できますので再分析を推奨します。を示す粘度、水分、全酸価、IR、RBOTの各データは良好の範囲にあることから、この油は継続使用可能と判断します。
報告№105-0206 | 分析№105-01419 | 105-01419 | 分析の結果、前回に比較して、計数汚染度はNAS級からNAS級にランク減少し、その他のデータに大きな変化は見られませんでした。又、異常摩耗の早期発見パラメータであるフェログラフィーのIs値が.と良好の範囲にあることが確認されました。但し、今回の採油は、機器停止から日経過しており、油中粒子が沈降し、低濃度になっている部分から採油を実施した可能性が高いと思われます。次回採油は機器運転中の油が循環している状況で実施されることを推奨します。尚、を示す粘度、水分、全酸価、IR、RBOTの各データが良好であることから、この油は継続使用可能と判断します。
報告№109-09136 報告№110-00685 | 分析№109-001160 分析№110-003200 | 110-003200 | Iカップリング発光分光分析供試のグリースを分析した結果、検出された金属元素は、油中金属濃度の結果表に示すように、鉄、アンチモン、ニッケル、錫、リン、亜鉛、カルシウム、バリウム、アルミニウム、ケイ素、ナトリウム、マグネシウムでした。これらの検出された金属元素から発生箇所を推定すると鉄、アンチモン、ニッケル、錫・軸受等亜鉛、バリウム、リン・グリース添加剤カルシウム、アルミニウム、ナトリウム、マグネシウム・増ちょう剤であると思われます。このうち、機械部品が摩耗したと思われる元素はのグループです。フェログラフィー摩耗粒子の形態で比較的多く観察された粒子は、潤滑状態が正常な場合に発生する摩耗粒子とでした。このような摩耗粒子が観察された場合には、潤滑部では正常なマイルド摩耗が発生していることが分かります。グリースの物理的性状グリースの硬さを示すちょう度は、新グリース値のに比較してと当社推奨の管理上限値を超えていました。軟化したグリースを使用した場合、グリースの漏洩や軸受等で油膜切れが発生することが懸念されます。軸受は継続使用可能な状態にあると判断します。但し、グリースの軟化が確認されたことから、グリース交換を推奨します。
|  | 113-002828 | 対象設備は継続使用可能な状態にあると判断します。但し、将来的な摩耗進行の有無を確認するためにも傾向監視を継続することが有効です。また、潤滑油は粘度および水分が高い値であったことから、以下の対策を推奨します。更油或いは部分更油粘度は、一端上昇し始めると劇的に上昇することがあります。また、粘度上昇により粘性抵抗が増大して油温も上昇し、油が劣化しやすくなることが懸念されます。また、水分の影響により金属表面で腐食摩耗が発生し、発生した鉄錆等の粒子が潤滑部に噛み込み摩耗が進行することがありますので、更油或いは部分更油を推奨します。定期的な分析今後もクランクメタル、ピストンリングなどの摩耗の進行を監視するために、定期的に分析を実施し、進行状況を確認されることを推奨します。異常摩耗の兆候を示す摩耗粒子が顕著に観察されませんでした。但し、異常摩耗の早期発見のパラメータであるIs値は前回のレベルからレベルに低下しているものの、やや高い値であることから、定期的に潤滑油分析を実施し、摩耗推移を監視することが有用と考えます。塩基価の各データは良好でした。粘度粘度は、mm/sと新油値の.mm/sに比較して粘度変化率が+％となっており、当社推奨の管理限界値である±％を超えていました。粘度の上昇要因は、別紙エンジンオイルの粘度上昇メカニズムをご覧ください。水分はppmと当社推奨の管理限界値を超えていました。今後、水分の影響でエンジン内部に錆が発生し、その影響で摩耗が発生する懸念があります。
報告№113-00419 報告№114-00027 | 分析№113-001657 分析№114-000076 | 114-000076 | 、汚染状態、は全て正常の範囲にあり、潤滑油および対象設備は継続使用可能と判断します。異常摩耗の早期発見のパラメータであるIs値は、前回の-レベルから-レベルに上昇しているものの、正常です。また、異常摩耗の兆候を示す摩耗粒子が顕著に観察されなかったことから、は良好と判断します。計数汚染度、重量汚染度は、共に良好です。．粘度、水分、酸価、IR、RBOTの各データは良好です。
報告№109-09549 報告№109-09549 | 分析№109-003444 分析№109-003444 | 109-003444 | ・摩耗状態潤滑油をSOAP／D－SOAPで分析した結果、検出されたのは鉄、銅でした。粒子観察の結果から、検出された鉄は異物の噛み込みなどで発生する切削粒子が観察されたことから、潤滑部では切削摩耗が発生していることが分かりました。但し、転がり軸受寿命の指標としている摩耗粒子が観察されなかったことから、フレーキングは発生していないと判断できます。尚、異常摩耗の早期発見パラメータであるフェログラフィーのIs値がの乗となっていたことから、潤滑状態はやや厳しくなり始めていると推定され、今後さらに摩耗が進行することが懸念されます。当該軸受の潤滑油は、今回の採油で使用油を全量抜き取っており、切削摩耗発生の原因となる混入異物は排除されたものと思われますが、新油充填時に異物が残留している場合があり、切削摩耗が継続して発生する可能性があります。今後、継続使用した場合、切削摩耗により発生した軸受表面の切削痕が起点となって、異物起点型のフレーキングに進展することも懸念されます。・ケイ素の検出ケイ素が検出されました。一般に、潤滑油中からケイ素が検出された場合の原因として、油の消泡剤として使用されるシリコン系の添加剤が検出されるフェログラフィーおよびフィルタ表面の異物観察で砂が多く観察され、これが検出されるシリコングリースをシール部に塗布している場合、このシリコングリースが潤滑油に混入して検出されるなどが挙げられますが、今回の原因は、フィルタで砂が観察されたことから、の可能性が考えられます。およびについては、分析結果では確認することが出来ませんので、これに関する情報をご提供下さい。・汚染度計数汚染度がNAS級以上、重量汚染度がmg/mlと共に当社推奨の管理限界値を超えていました。フィルタ表面の異物観察で金属片、鉄錆、砂等が観察されたことから、汚染度が高い要因は、摩耗と外部混入異物の影響と思われます。・粘度、水分、全酸価、IR、RBOTの各データは良好でした。潤滑油および軸受は継続使用可能な状態にあるものの、以下の対策が必要です。油槽内を清掃されると共に、今後、切削摩耗の進行を監視するため、定期的に分析を実施し、摩耗の進行状況を確認することを推奨します。次回分析の時期を理論的に求めたところ、最短で約時間となります。この時間は、油中汚染物が均一になるために必要とする時間であり、この時間を経過すれば、再分析の結果から状態の傾向を確認することが可能となりますので、これを参考に次回分析時期を検討されることを提案します。
報告№104-0378 報告№104-0417 | 分析№104-02669 分析№104-02915 | 104-02915 | 貴○○は廃止措置工事期間中であるが、運転状態にある機器においては保全計画を策定している。この中で当該機器については設備の状態監視保全の適用をおこなっており、油診断法により精度の高い状態監視活動を行うことを目的とし、トライボ診断を実施した。トライボ診断の結果、摩耗は若干発生しているものの本軸受は継続使用可能な状態にあると判断します。尚、異物の噛み込みによる摩耗が若干見られており、摩耗が進行する場合がありますので、定期的にトライボ診断を実施し、摩耗の進行状況を確認されることを推奨します。
報告№109-09136 報告№113-00625 | 分析№109-001160 分析№113-002686 | 113-002686 | 潤滑油は汚染度が高いものの、物理的性状は良好の範囲にあり継続使用可能と判断します。軸受は継続使用可能と判断します。但し、摩耗推移を確認するためにも傾向監視を継続することが有効です。定期的な分析今後の凝着摩耗の推移を監視するため、定期的に分析を実施し、摩耗の進行状況を確認することを推奨します。最適な採油方法本試料油は、機器停止中に軸受下部ドレンプラグから採油されているため、別紙油中粒子の沈降の影響に示すように、油中粒子が油槽底部に沈降し、分析データが高濃度に出ている可能性があります。正確なデータによる診断を行うためにも、今後の採油は、極力運転中もしくは停止直後の油槽中層部から実施されることを推奨します。異常摩耗の早期発見のパラメータであるIs値は、前回のレベルからレベルに上昇し、高い値でした。また、潤滑部の摩耗が認められたため、定期的に潤滑油分析を実施し、摩耗推移を監視することが有用と考えます。フェログラフィーで観察された代表的な粒子は、以下の通りです。正常な摩耗粒子・潤滑状態が正常なマイルド摩耗により発生。シビア粒子・潤滑状態がやや厳しい凝着摩耗により発生。極微小領域で油膜切れが発生したことを示します。シビア粒子は、摩擦面が将来的に異常摩耗へ進展する可能性を示唆しているため、傾向監視が有用と思われます。詳細は、別紙傾向監視が必要な摩耗粒子をご覧ください。軸受メタルの摩耗メタルの摩耗深さを求めました。本軸受は、油の抜き取りや不足があった場合にその都度補給していますが、その情報履歴がないため濃度補正を行うことが出来ません。よって過去からの分析結果で最も高い錫濃度ppmと、油量Lから計算により求めました。その結果メタル表面の平均的な摩耗深さはμmと推定され、メタルの表面粗さをsと仮定すると、メタルの表面粗さに比較して摩耗は軽微であると推定されます。尚、今回の錫濃度は前回に比較して増加していますが、前回と採油条件が異なることから、データが高濃度に出ている可能性があります。今後は最適な採油方法で、採油条件を統一して監視することを推奨します。銅および鉛を使用した箇所の溶出・摩耗SOAPの結果、銅、鉛が比較的高い値で検出されました。当該設備の様に亜鉛系添加剤が含まれる潤滑油を使用した場合、潤滑系統内で銅および鉛仕様箇所が亜鉛系添加剤の影響により腐食、溶出することが知られています。今回検出された銅および鉛は、この溶出と摺動部の摩耗により発生したものと考えられます。今後、別紙鉱油の酸化に対する金属触媒の影響に示すように濃度の増加に伴い酸化速度が速まる可能性があります。前回に比較して計数汚染度はNAS級からNAS級にランク上昇し、当社推奨の管理限界値に到達していました。フィルタ残渣に金属片、鉄錆、砂等が観察されたことから、汚染度が高い要因は、摩耗と外部混入異物の影響と思われます。前回同様に粘度、水分、酸価、IRの各データは良好です。
報告№109-09136 報告№110-00811 | 分析№109-001160 分析№110-003824 | 110-003824 | 本試料油の添加剤は、一般に、タービン油に比較して極圧添加剤や摩耗防止剤などの濃度が高く、この影響でRBOT試験の結果が変動する傾向があります。そのため、ギヤ油の余寿命の評価をタービン油と同等の精度で得るには、RBOTの結果に加え、粘度、水分、全酸価、IRなどのデータを総合的に判断することが必要です。分析の結果、油の粘性を示す粘度は、新油値の.mm/sに比較して粘度変化率が+％のmm/sとほぼ変化はなく、また油中のスラッジの発生量を示す全酸価は、新油値の.mgKOH/gに対して.mgKOH/gと減少していることから劣化は確認されなかった。さらにはIRの結果でも油が劣化した場合に発生するカルボン酸の発生も確認されず、酸化防止剤の残存量を示すRBOTは、限界値minに比較して、十分に残量があるminであった以上のように、の健全性を示す各パラメータは全て良好であり、潤滑油の劣化は確認されませんでした。尚、別紙RBOTの減少傾向から油の余寿命を求めた結果、本試料は直近の更油から起算して稼働日数が年月まで使用可能であることが分かります。油中の水分を計測した結果、水分はと新油と同等であり、継続使用可能な状態にあることが確認されました。潤滑油は継続使用可能な状態にあると判断します。
報告№105-6050 報告№106-0472 | 分析№105-01529 分析№106-02727 | 106-02727 | 今回の採油は、主機停止中にドレンバルブから採油を実施しているため、油循環中の採油に比較して油中粒子が沈降して高濃度になっている部分を採油していると考えられます。したがって、油が循環している状態で採油を実施した場合に比較して、分析データが高くなる可能性があります。今回の分析は以上のことを踏まえて結果を検討しました。分析の結果、前回と同様に摩耗粒子形態観察でフレッティングにより発生するμm未満の赤錆、外部から混入したと思われる砂が多く観察されました。SOAP／D－SOAPで鉄濃度が増加していたことから、前回からフレッティング摩耗は進行していたことが確認できました。現在のところギヤ歯面の異常な摩耗に進展していないものの、今後ギヤの異常な摩耗に進展することが懸念されるため、ヶ月後に再度分析を実施し、摩耗の進行状況を確認されることを推奨します。これらのことは、前回に比較して計数汚染度は等級に変化はなく、SOAP／D－SOAPの鉄濃度は増加していたこと異常摩耗の早期発見パラメータであるフェログラフィーのIs値がの乗とやや高く、摩耗粒子形態観察の結果、フレッティングにより発生するμm未満の赤錆、外部から混入したと思われる砂が多く観察されたこと以上のことから判断しました。上述しましたように、今回の採油は停止中の採油であるため、循環中の採油に比較してデータが高くなる可能性があります。これは、運転中の採油であったなら今回データより低い値になることが考えられます。したがって、次回採油時には粒子の沈降の影響を極力抑え、油中粒子が均一な分散状態に近い状態で採油が実施できるように、主機運転中、または停止直後に採油を実施されることを推奨します。尚、バックラッシの増加量を分析結果から計算し、CBMによる傾向監視に役立てる事が出来ますので、構造が確認できる図面、ギヤの形式、歯形、モジュール、歯数、回転数、増速比、歯幅をお知らせ下さい。計算結果を報告します。
報告№109-09255 報告№109-09255 | 分析№109-001898 分析№109-001898 | 109-001898 | 結論運転再開後、今回の分析項目に計数汚染度、油中金属濃度を追加して、再度分析を実施し、摩耗の進行状況を確認されることを推奨します。次回分析時期は、理論的に計算したところ運転時間が時間以上経過すれば摩耗の進行状況を確認することができますので、このことを参考に決定されることを提案します。特性低下分析結果は、全項目が良好の範囲にありました。したがって、油の特性低下は認められず良好と判断します。粘度粘度はmm/sと新油値mm/sに対する粘度変化率が-％でした。粘度変化率の推奨管理限界値は、±％以内となっていますが、今回の結果はこの範囲内にあることから、良好と判断します。全酸価全酸価は.mgKOH/gと新油値.mgKOH/g以内にあり、良好と判断します。酸化安定度酸化安定度は、新油値と比較して十分に残存していることが必要ですが、今回の残存率は新油の％となっており、当社推奨の管理限界値の％以上であったことから、良好と判断します。汚染水分による汚染は確認されず、良好と判断します。水分濃度水分濃度は、当社推奨の管理限界値の以下のppmであり、良好と判断します。摩耗摩耗粒子の結果、異常摩耗の早期発見パラメータであるIs値がの乗と高く、異物の噛み込みなどで発生する切削粒子が多く観察されています。異常摩耗の早期発見パラメータであるフェログラフィーのIs値がの乗高く、摩耗粒子の形態観察の結果、異物の噛み込みなどで発生する切削粒子が多く観察されています。
報告№103-0215 報告№103-0215 | 分析№103-02140 分析№103-02140 | 103-02140 | 分析の結果、ベアリング転動体と保持器間で油膜切れに起因して発生した金属接触によりすべり摩耗が発生しています。又、軌道面では微小な疲労摩耗によるマイクロフレーキングが発生しています。現在のところ、ベアリングは継続使用可能な状態にあるものの、今後比較的早期に微小なフレーキングから振動値が大きくなるフレーキングに進展することが懸念されるため、ヶ月後に再度分析を実施し、フレーキングの進展状況を確認されることを推奨します。このことは、すべり摩耗により発生した摩耗粒子、および、マイクロフレーキングにより発生した摩耗粒子が観察されたこと異常摩耗の早期発見パラメータであるフェログラフィーのIs値がの乗と高いことSOAP／D－SOAPの結果、ベアリングの摩耗により発生する鉄が検出されていること以上のことから判断しました。を示す粘度、水分、全酸価、IRの各データが良好であることから、この油は継続使用可能と判断します。粘度は良好と判断します。粘度はmm/sと当社推奨の管理限界値内にあり、良好と判断します。水分は良好と判断します。水分はppmと管理限界値の以下にあり、良好と判断します。全酸価は良好と判断します。全酸価は.mgKOH/gと新油値以内にあり、良好と判断します。IRは良好と判断します。IRの結果、チャートに示すように油劣化の兆候を示すカルボン酸の吸収が確認されていないことから、良好と判断します。計数汚染度、重量汚染度、共に高い値を示していました。計数汚染度は当社推奨の管理限界値を超えていました。計数汚染度は、NAS級以上と当社推奨の管理限界値のNAS級を超えていました。重量汚染度は当社推奨の管理限界値を超えていました。重量汚染度はmg/mlと当社推奨の管理限界値のmg/mlを超えていました。機器の潤滑状態フェログラフィーの結果、ベアリング転動体と保持器間で油膜切れに起因して発生した金属接触によりすべり摩耗が発生しています。又、軌道面ではマイクロフレーキングが発生しています。SOAPの結果、摩耗により発生した鉄が検出されました。SOAPの結果、摩耗により発生した鉄がppm検出されました。尚、油の添加剤成分であるリンが検出されました。D－SOAPの結果、鉄、クロムが検出されました。D－SOAPの結果、摩耗により発生した鉄がppm、クロムが検出されました。フェログラフィーの結果は、すべり摩耗により発生した粒子、及び、マイクロフレーキングにより発生した摩耗粒子が観察されました。ベアリング転動体と保持器間で油膜切れに起因して発生した金属接触によりすべり摩耗が発生しています。又、軌道面ではマイクロフレーキングが発生しています。
報告№109-09136 報告№113-00482 | 分析№109-001160 分析№113-002015 | 113-002015 | 潤滑油および対象設備は継続使用可能と判断します。はフェログラフィーおよびSOAP/D-SOAPの結果から総合的に判断した結果、正常な状態にあると考えられます。フェログラフィー【定量分析：Is値】Is値は異常摩耗の早期発見パラメータのつで、摩耗程度を定量化するために用います。前回に比較して、Is値はのマイナス乗からマイナス乗に上昇しているものの、低い値でした。フェログラフィー【定性分析：摩耗粒子および摩耗形態観察】分析結果から観察された全ての粒子量は少でした。Iカップリング発光分光分析【SOAP/D-SOAP】検出された金属元素から発生箇所を推定すると、以下の通りでした。検出された金属元素 分類 ニッケル シリンダ内壁、ポンプ内部 リン 添加剤 カルシウム、ナトリウム 外部混入異物 前回に比較して、計数汚染度はNAS級からNAS級にランク低下し、重量汚染度は.mg/mlから.mg/mlに減少し、共に当社推奨の管理限界値以下であり、良好でした。．前回同様にIRは良好でした。尚、IRの結果でcm-付近に吸収ピークが確認されましたが、以前に投与されたTS-の影響であり、異常ではありません。
報告№103-0072 | 分析№103-00788 | 103-00788 | 分析の結果、摺動面で厳しい金属接触が発生している場合に観察される摩耗粒子が見られますが、直ちに異常ではなく、正常な範囲にあると判断します。今後、更に摩耗が進行する場合があるため、ヶ月後に再度分析を実施し、摩耗の進行状況を確認されることを推奨します。これらのことは、異常摩耗の早期発見パラメータであるフェログラフィーのIs値が、と良好の範囲にあるものの、摩耗粒子の形態観察の結果、金属接触が厳しい場合に発生するシビア粒子が見られたことから判断しました。尚、全酸価が.mgKOH/gと前回に比較して上昇していますが、油種を変更した為であり、異常ではありません。
報告№108-0387 報告№108-0511 | 分析№108-02609 分析№108-03697 | 108-03697 | 分析の結果、摩耗粒子の形態観察で銅合金が多く観察され、前回に比較してSOAP／D－SOAPの銅濃度が増加傾向にあったことから、銅を使用した箇所の摩耗が発生していることが確認されました。摩耗粒子の形態観察で油膜切れにより発生した銅系のシビア粒子が観察されたことから、銅を使用した箇所で発生している摩耗形態は凝着摩耗です。今後さらに摩耗が進行する場合がありますので、定期的に分析を実施し、摩耗の進行状況を確認するとともに、銅を使用した箇所を特定されることを推奨します。これらのことは、前回に比較して、SOAP／D-SOAPの銅が若干増加していること異常摩耗の早期発見パラメータであるフェログラフィーのIs値がのマイナス乗と良好の範囲にあるものの、銅系のシビア粒子が確認されたこと以上のことから判断しています。
報告№106-6023 報告№106-6031 | 分析№106-00388 分析№106-00735 | 106-00735 | 初期試験を実施した結果、潤滑状態は安定し、潤滑油も継続使用可能と判断します。これらのことは、前回に比較して、計数汚染度はランク減少したことSOAP／D-SOAPの鉄濃度に変化がないこと異常摩耗の早期発見パラメータであるフェログラフィーのIs値がと良好の範囲にあること以上のことから判断しました。
報告№109-09136 報告№111-00647 | 分析№109-001160 分析№111-003245 | 111-003245 | 潤滑油は継続使用可能な状態にあると判断します。前回同様に粘度、全酸価、IR、RBOTの各データは良好でした。油の余寿命は、使用油の使用期間または使用時間が不明であったため、ご依頼の油の余寿命に関する検討は行えませんでした。但し、分析の結果で新油値がminであったことから、使用期間を仮にヶ月間と仮定すれば余寿命は十二分にあると言えます。可能であれば、使用期間、あるいは使用時間の情報をご提供下さい。前回同様に水分は良好でした。
報告№109-09136 報告№112-00643 | 分析№109-001160 分析№112-002876 | 112-002876_date130321 | 分析の結果、油の劣化は確認されていないものの、粘度は当社推奨の管理限界値以下であり、IRの結果で新油と使用油のスペクトルパターンが一致していない箇所が確認されました。異種油の混入、または油名が違う可能性がありますので、以下の対策を推奨します。減速機減速機は継続使用可能な状態にあると判断します。但し、ギヤ歯面や軌道面では局部的に高圧・高温の箇所が発生していることから、以下の対策を推奨します。異種油の混入および油名の確認分析データから新油と一致しないデータが確認されたことから、異種油の混入または油名が違っている可能性があります。油は設備の条件にあった適正な性能のものを使用することが重要であるため、異種油の混入の有無、油名を再確認することを推奨します。定期的な分析および分析周期の検討定期的に分析を実施することにより、データの変化から異常の兆候を早期に発見することが可能となります。また、今回は対象設備の初回分析であるため、あと最低でも回分析を実施し、分析データの変化から今後の分析周期を検討することを推奨します。今後、摩耗の進行が懸念されるため、出来るだけ早めに回目の分析を実施することを推奨します。はフェログラフィーおよびSOAP-Tの結果から総合的に判断した結果、継続使用は可能ですが、機器の機能を保持するためにも傾向管理が有用と考えます。フェログラフィー【定量分析：Is値】Is値は異常摩耗の早期発見パラメータのつで、摩耗粒子を定量化するために用います。今回のIs値はの乗とやや高い値でした。フェログラフィー【定性分析：摩耗粒子および摩耗形態観察】分析結果から比較的多く観察された摩耗粒子は、以下の通りでした。フリクションポリマ・局部的に高圧・高温となる場合に発生。Iカップリング発光分光分析【SOAP-T】検出された金属元素から発生箇所を推定すると、以下の通りでした。鉄、銅、ニッケル、亜鉛・ギヤ、軸受等リン・添加剤カルシウム、バリウム、ナトリウム・外部混入異物SOAP-Tの結果、リンが検出されませんでした。ご提供いただいた新油モービルギヤからリンがppm検出されたため、リンが添加剤として含まれていることから、異種油の混入、または油名の誤りなどが考えられます。は良好と判断します。計数汚染度計数汚染度は、NAS級と当社推奨の管理限界値NAS級以下であり、良好と判断します。重量汚染度は、mg/mlでした。光学顕微鏡写真重量汚染度で濾過したフィルタ表面上の夾雑物を光学顕微鏡で観察した結果、茶褐色の粘ちょう物、金属片、鉄錆、砂等が観察されました。粘度は当社推奨の管理限界値以下であり、IRの結果で新油と使用油のスペクトルパターンが一致していない箇所が確認されました。粘度粘度は、mm/sと新油値mm/sに比較して、粘度変化率は-％で、当社推奨の管理限界値である±％を超えていました。適正な粘度範囲で使用していない場合、潤滑部で油膜切れが発生し、摩耗の進行に繋がることが懸念されます。水分は、ppmと当社推奨の管理限界値の以下であり、良好と判断します。酸価は、.mgKOH/gと新油値.mgKOH/g以下であり、良好と判断します。IRIRの結果、新油と使用油のスペクトルパターンが一致していない箇所が確認されました。
報告№101-4018 | 分析№101-02500 | 101-02500 | 分析の結果、重量汚染度を除く項目は良好でした。計数汚染度はNAS級と比較的清浄であるにもかかわらず、重量汚染度がmg/mlと当社推奨の管理限界値を超えていました。D－SOAPの結果、油に添加剤として含まれている亜鉛が検出されていることから、汚染の要因は、この亜鉛が析出し、スラッジとなったものと考えられました。このスラッジは、バルブ類の動作障害やストレーナを目詰まりさせる等の障害の原因となりますので、除去する必要があります。除去方法は当社製清浄分散剤の投与と濾過が有効です。尚、参考に使用油を使用してTS－を％混合し、効果を確認しました。その結果、下表に示す通りTS－により％のスラッジが除去でき、更に濾過を実施することで系内を清浄にできます。
報告№108-0204 報告№108-0312 | 分析№108-01503 分析№108-02178 | 108-02178 | を確認する。分析の結果、を示す粘度、水分、全酸価、IR、RBOTの各データは良好でした。尚、RBOTはminでしたが、年に貴所から提供された新油値のminに比較して、使用油の方がmin高い値を示していました。今回のRBOTの試験結果は、当社の社内基準のバラツキ範囲を超えており、さらに、異種油の混入の可能性を新油と比較したIRの結果でみたところ、異種は混入していないことが確認されたため、今回RBOTが新油値より高くなった要因は、製造ロットの違いによるバラツキ基油の精製度の違い添加剤の添加量の誤差などが考えられました。
報告№105-0270 報告№105-0270 | 分析№105-01754 分析№105-01756 | 105-01756 | 本分析結果は、試料油が適正に採油され、油中粒子が潤滑油中に平均に分散していることを前提として分析した。その結果、μm未満のマイクロフレーキングが確認され、前回に比較して増加傾向を示しており、疲労摩耗の進行期に入った可能性があります。今後、加速的に摩耗が進行することが懸念されるため、運転時間時間経過後に再度分析を実施し、摩耗の進行状況を確認されることを推奨します。尚、採油箇所が前回の給油口から今回はドレン口に変更されており、この採油箇所の違いの影響で分析データが上昇した可能性があります。念のため、ヶ月後再度分析を実施し、疲労摩耗の進行の有無を確認することを推奨します。計数汚染度は当社推奨の管理限界値に到達していました。計数汚染度はNAS級と当社推奨の管理限界値のNAS級に到達していました。重量汚染度は.mg/mlでした。重量汚染度は.mg/mlでした。機器の潤滑状態分析の結果、μm未満のマイクロフレーキングが確認され、前回に比較して増加傾向を示しており、疲労摩耗の進行期に入っていると考えられます。今後、加速的に摩耗が進行することが懸念されるため、運転時間時間経過後に再度分析を実施し、摩耗の進行状況を確認されることを推奨します。SOAPの結果、摩耗により発生した鉄が検出されました。SOAPの結果、摩耗により発生した鉄が検出されました。D－SOAPの結果、摩耗により発生した鉄および銅が検出されました。D－SOAPの結果、摩耗により発生した鉄および銅が検出されました。フェログラフィーの結果、摩耗の進行が確認されました。フェログラフィーの結果、μm未満のマイクロフレーキングが確認され、前回に比較して増加傾向を示しており、疲労摩耗の進行期に入っていると考えられます。
|  | 99-02638 | 全酸価が.mg/mlと無添加タービン油である出光タービンリンとしては高い値でした。IRチャートに示すように、油劣化の兆候を示すカルボン酸の吸収が確認されていることから、全酸価が高い要因は、油の劣化によるものと考えられました。当社推奨の管理限界値の.mgKOH/gを超えた時点で更油が必要になると考えます。一方、銅がSOAPでppm、D－SOAPで.検出されていました。この原因は、通り考えられます。ひとつは、冷却用蛇管にフィンがついていた場合、振動により摩耗する。もうひとつには、油の劣化に伴い、金属表面が腐食を受ける。更には、この二つの現象が同時に起こる。等が考えられます。冷却蛇管が溶解、又は、摩耗している場合、蛇管にピンホールが発生することに注意が必要です。この場合、潤滑油に水分が混入しますので、水分値の増加により確認できます。更に、別添資料鉱油の酸化に対する金属触媒の影響に示すように、油中の銅濃度が以上になった場合、油の劣化速度が加速しますので、銅濃度は以下で管理されることを併せて推奨します。
報告№107-0287 報告№107-0345 | 分析№107-01519 分析№107-01820 | 107-01820 | 濾過前の試料油を分析した結果、前回と同じく摩耗粒子形態観察で金属接触が厳しい場合に発生するシビア粒子がやや多く観察されました。D－SOAPの結果、前回と同様に鉄が検出されました。現在のところ、前回同様に計数汚染度はNAS級と非常に良好の範囲にありますが、各レンジの粒子数は僅かに増加傾向にあり、サーボシリンダ内壁やポンプ内部で摩耗が進行しつつある可能性が考えられました。これらの障害発生に対する弊害を勘案の上、ヶ月後に再度分析を実施し、汚染状況及び摩耗の進行状況を確認されることを推奨します。
報告№107-0482 | 分析№107-02877 | 107-02877 | トライボ診断により、機器軸受の潤滑状態、潤滑油の劣化状態を診断する。分析の結果、転がり軸受の寿命を示すフレーキングの発生が確認されていないことから、本軸受は継続使用可能と判断します。但し、観察された摩耗粒子には、硬い異物の噛み込みにより発生する切削粒子、局部的な油膜切れにより発生したシビア粒子が観察されており、摩耗粒子発生時には軌道面に損傷が発生しており、これが起点となってフレーキングに進展する場合があるため、年に度、定期的にトライボ診断を実施し、摩耗の進行状況を監視することを推奨します。このことは、計数汚染度がNAS級と良好であること転がり軸受の摩耗により発生する鉄がSOAPでppm、D－SOAPで検出されたこと異常摩耗の早期発見パラメータであるフェログラフィーのIs値がの乗とやや高く、硬い異物の噛み込みにより発生する切削粒子、局部的な油膜切れにより発生したシビア粒子が観察されたこと以上のことから判断しました。尚、を示す全酸価、IRの各データは良好の範囲にあることから、この油は継続使用可能と判断します。
報告№101-6136 | 分析№101-01492 | 101-01492 | 濾過前の試料油を分析した結果、計数汚染度を除く項目は良好でした。計数汚染度が前回に比較して、NAS級からNAS級にヶ月間でランク上昇していました。SOAP／D－SOAPの結果、鉄及び錫が増加していることから、汚染要因は主軸及びメタルの摩耗によるものと考えられました。D－SOAPの錫濃度と油量リットルから摩耗体積を計算するとcmとなります。この摩耗体積と軸受の表面積の関係から、平均的摩耗深さを求めた結果、軸受の約分の一の面積で、μmとなりました。このことから、軸受の粗さを一般的なsとすると、その粗さの分の程度が摩耗した計算となります。又、フェログラフィーの摩耗粒子観察の結果、フレッティングにより発生した粒子が多く見られ、今後軸受メタルの摩耗が更に進行することが懸念されます。このため、ヶ月以内に再度分析を実施し、摩耗の進行状況を確認することが必要です。
報告№109-09136 報告№109-09143 | 分析№109-001160 分析№109-001188 | 109-001188 | 分析の結果、本軸受は摩耗の発生は確認されているものの、目視で確認できるサイズのフレーキングが発生している可能性は小さく、継続使用可能な状態にあると判断します。これらのことは、異常摩耗の早期発見パラメータであるフェログラフィーのIs値がの乗とやや高いものの、ベアリング軌道面から発生した摩耗粒子はマイルドな状態で発生した摩耗粒子であり、潤滑状態は良好な状態で進行していると考えられること鉄濃度から計算したフレーキングの発生面積が内輪軌道面の面積の凡そ.％であること以上のことから判断しています。
報告№109-09249 報告№112-00273 | 分析№109-001747 分析№112-001102 | 112-001102 | 潤滑油および軸受は継続使用可能な状態にあると判断します。但し、今後も摩耗の進行を傾向監視するため、以下の対策を推奨します。油槽内の清掃および更油潤滑油が汚染されていることから、油槽内は汚染されていると思われます。更油をする際には、油槽内を清掃し、更油する新油もNAS級程度の清浄な潤滑油を更油することを推奨します。定期的な分析凝着摩耗の進行を監視するため、定期的に分析を実施し、分析データによる摩耗の進行状況を確認することを推奨します。シリコン系のグリースや添加剤の確認シリコン系の添加剤やグリースを使用している箇所があるかについてご確認下さい。はフェログラフィーおよびSOAP／D-SOAPの結果から総合的に判断した結果、やや厳しい状態にあると考えられます。フェログラフィー【定量分析：Is値】Is値は異常摩耗の早期発見パラメータのつで、摩耗粒子を定量化するために用います。今回のIs値はの乗と低い値でした。フェログラフィー【定性分析：摩耗粒子および摩耗形態観察】分析結果から比較的多く観察された粒子は、以下の通りでした。正常な摩耗粒子・潤滑状態が正常なマイルド摩耗により発生。黒錆・潤滑状態がやや厳しい凝着摩耗により発生。金属接触が厳しく、且つ、高い摩擦熱が発生していると考えられます。Iカップリング発光分光分析【SOAP／D-SOAP】検出された金属元素から発生箇所を推定すると、以下の通りでした。鉄、鉛、錫、亜鉛・軸受等カルシウム、ケイ素、ナトリウム・外部混入異物ケイ素の検出金属濃度でケイ素がppmと高い値でした。一般に、潤滑油中からケイ素が検出された場合の原因として、シリコン油或いは、シリコン系の添加剤が検出されるフェログラフィーおよびフィルタ表面の異物観察で砂が多く観察されて検出されるシリコングリースをシール部に塗布している場合、このシリコングリースが潤滑油に混入して検出されるなどが挙げられます。ケイ素が多く検出された原因がであると軸受摺動面に噛み込み摩耗が進行したり、であると潤滑油とグリースが混ざって粘度が上昇し、粘性抵抗が増大することにより、油温が上昇する等の悪影響を及ぼすことがあります。分析の結果から、今回検出された原因は、比較的高濃度であることからの可能性が考えられます。については、分析結果では確認することが出来ませんので、これに関する情報があれば提供をお願いします。水分、汚染度物重量は共に良好でした。汚染粒子数はNAS級以上と当社推奨の管理限界値を超えていました。フィルタ表面の異物観察で鉄錆、砂等が観察されたことから、汚染度が高い要因は、摩耗と外部混入異物の影響と思われます。粘度、酸価、酸化安定度、有機物・有機化合物の各データは良好でした。分析結果特性低下特性低下に係るパラメータの分析結果は良好と判断します。粘度粘度はmm/sと新油値mm/sに対する粘度変化率は+.％で、当社推奨の管理限界値である±％以内にあり、良好と判断します。酸価添加油の酸価は、油メーカによって初期値が違うため統一した管理基準を設定するのが困難であることから、当社では管理限界値を設定しておらず、新油分析値との比較及び他の分析項目の結果より酸価の状態判断を行います。その結果、酸価は.mgKOH/gと新油値.mgKOH/g以下であることから、良好と判断します。酸化安定度酸化安定度はminであり、当社推奨の管理限界値のmin以上であることから良好と判断します。有機物・有機化合物有機物・有機化合物は、IRチャートによる新油分析値との比較の結果、cm-付近に劣化の兆候を示すカルボン酸の吸収が確認されていないことから、良好と判断します。色相はL.でした。汚染にかかわるパラメータの分析結果は、汚染粒子数は当社推奨の管理限界値を超えていました。水分はppmであり、当社推奨の管理限界値の以下であることから良好と判断します。汚染粒子数はNAS級以上であり、当社推奨の管理限界値のNAS級を超えていました。汚染度物重量は.mg/mlであり、当社推奨の管理限界値のmg/ml以下であることから良好と判断します。摩耗フェログラフィーによる摩耗粒子の観察の結果、潤滑状態が正常な場合に発生する摩耗粒子、金属接触が厳しく、且つ、摩擦熱が高い場合に発生する黒錆が比較的多く観察されました。異常摩耗の早期発見パラメータであるフェログラフィーのIs値がの乗と良好の範囲にあるものの、摩耗粒子の形態観察の結果、潤滑状態が正常な場合に発生する摩耗粒子、金属接触が厳しく、且つ、摩擦熱が高い場合に発生する黒錆が比較的多く観察されました。金属濃度SOAP法により金属濃度を測定した結果、外部から混入したと思われるケイ素がppm検出されました。金属濃度酸溶解法により金属濃度を測定した結果、潤滑箇所で発生する金属接触によって検出される鉄が、鉛が、錫が、亜鉛が、外部から混入したと思われるカルシウムが、ナトリウムが検出されました。
報告№104-0124 報告№105-0001 | 分析№104-00956 分析№105-00918 | 105-00918 | 分析の結果、前回に比較して、計数汚染度はNAS級からNAS級以上にランク上昇し、当社推奨の管理限界値を超えていました。汚染物の内容を確認するため、光学顕微鏡により観察した結果、観察できた汚染物は非常に少なく、汚染物を特定することは出来ませんでした。今回の分析結果から想定される汚染の原因は、シリコン系消泡剤が検出された。油の添加剤成分が析出した。微細な摩耗粒子が発生した。ことなどが考えられます。これらのことを確認するため、フェログラフィーおよび油中金属元素濃度分析を実施されることを推奨します。
|  | 100-01977 | 一方、フェログラフィーの結果、摩耗粒子の形態観察の結果、赤錆が多く見られることから、この領域になった原因は、主軸や軸受表面が油中の酸成分により腐食して発生する腐食摩耗が発生しているものと考えられた。以上のことから、今後一層の腐食摩耗の進行を止めるために大至急更油を実施されることを推奨する。尚、タービン油の酸化の主原因は、熱によるものが多く、冷却水量の確認、軸受温度変化の確認、潤滑油温度の変化に留意される事も合わせて推奨する。
報告№107-6000 報告№107-6507 | 分析№107-00010 分析№107-00117 | 107-00117 | 初期試験を実施した結果、を示すIR、RBOT、を示す計数汚染度、重量汚染度の各データは良好な値であり、これらのデータを初期値として今後管理されることを推奨します。一方、本試料油により機器潤滑状態を評価するには、以下の点の問題点があります。油槽マンホールから主機が停止して時間分後に採油しているため、油中粒子は時間経過と共に沈降し、主機稼動中の採油に比較して粒子濃度は低濃度になっていたと思われる。濾過機が設置されているため、汚染度は常時清浄な状態に保持され、摩耗に変化が生じても検出できない可能性がある。これらの問題点を解決するには、）主機運転中または主機停止直後に、今回同様の方法で採油を実施する。）主機および濾過機運転中に、濾過機の入口と出口から採油を実施し、正確な濾過効率を元に摩耗の進行状況を確認する。以上二つの方法を推奨します。
報告№109-09448 報告№110-00213 | 分析№109-002802 分析№110-000823 | 110-000823 | 摩耗状態は、摩耗粒子の形状、材質、サイズを判断パラメータに摩耗の発生箇所や原因、厳しさなどをフェログラフィー法およびIカップリング発光分光分析法による油中金属濃度で評価します。特に、フェログラフィー法により摩耗粒子をサイズ毎に配列・数値化して求めるIs値は、異常摩耗を早期発見するパラメータであり、また粒子の表面形状は摩耗の原因を知るパラメータにもなります。油中金属濃度の結果、潤滑油中から検出された主な金属元素は鉄、アンチモン、錫が検出されました。検出された金属は、粒子観察の結果から繰返し応力を受けて発生する疲労摩耗粒子でした。これらのことから、潤滑部では疲労による疲労摩耗が発生していることが分かりました。摩耗状態は、異常摩耗の早期発見パラメータであるIs値であらわされますが、の乗と高い範囲にあることから、減速機の潤滑状態は厳しい状態にあると思われます。この疲労摩耗粒子の発生箇所は、減速機構内の転がり軸受、内ピンと外ピンの接触部分が転がり接触であることから、この箇所であると思われます。転がり軸受で発生していた場合、寿命の指標となるフレーキングに進展することが懸念されます。一方、内ピンと外ピンで発生していた場合、接触部分の摩耗が進行し、振動や騒音の発生が懸念されます。汚染度潤滑油膜に混入した外部混入の異物や潤滑摺動部で発生した摩耗粒子は、摩耗を促進させ、或いは摩擦係数を上昇させるなど、潤滑状態に悪影響を与える因子であり、そのため油中異物の粒子数と重量は潤滑状態を評価するパラメータとして使用します。油の汚染物の中には、固形物の他に水分もあります。油中に混入した水分は、潤滑摺動部で腐食が発生したり、油の酸化劣化の加速触媒となるため、油中の水分は重要な管理パラメータです。計数汚染度はやや高い値でした。フィルタ表面の異物観察で金属片、鉄錆、砂等が観察されたことから、汚染度が高い要因は、摩耗と外部混入異物の影響と思われます。一方、油中の水分を計測した結果、水分はppmと新油とほぼ同等であり継続使用可能な状態にあることが確認されました。は、油の粘度、油中のスラッジの発生量を判断パラメータに、粘度、全酸価、IRで評価します。分析の結果、油の粘性を示す粘度は、新油の粘度.mm/sに比較してmm/sと粘度変化率が-％とほぼ変化はなく、また油中のスラッジの発生量を示す全酸価は、新油値の.mgKOH/gに比較して十分に低い.mgKOH/gで劣化は見られず、さらにはIRの結果でも油が劣化した場合に発生するカルボン酸の発生も確認されなかったことから、潤滑油の劣化は確認されませんでした。潤滑油および対象設備は継続使用可能な状態にあるものの、以下の対策が必要です。今後、疲労摩耗の進行を監視するため、定期的に分析を実施し、摩耗の進行状況を確認することを推奨します。次回採油時期は、理論的に求めると最短で約時間となります。この時間は、油中汚染物が均一になるために必要とする時間であり、この時間を経過すれば、再分析の結果から潤滑状態の傾向を確認することが可能となります。理論時間を参考に次回採油時期を検討されることを提案します。は良好と判断します。粘度粘度はmm/sと新油値.mm/sに比較して粘度変化率は-％で、当社推奨の管理限界値である±％以内にあり、良好と判断します。水分はppmと当社推奨の管理限界値の以下であり、良好と判断します。全酸価全酸価は.mgKOH/gと新油値.mgKOH/g以内にあることから、良好と判断します。IRIRの結果、油劣化の兆候を示すカルボン酸の吸収が確認されず、且つ、新油のスペクトルパターンとほぼ一致していることから、良好と判断します。計数汚染度はやや高い値でした。計数汚染度計数汚染度はNAS級と当社推奨の管理限界値のNAS級以内にあるものの、やや高い値でした。重量汚染度はmg/mlでした。機器の潤滑状態摩耗粒子診断の結果、繰返し応力を受けて発生する疲労摩耗粒子が比較的多く観察されました。SOAPによる油中金属濃度SOAPによる油中金属濃度の結果、鉄、錫、油の添加剤成分であるリン、外部から混入したと思われるアルミニウム、ナトリウムが検出されました。SOAPによる油中金属濃度SOAPによる油中金属濃度の結果、鉄、アンチモン、錫、油の添加剤成分であるリン、外部から混入したと思われるカルシウム、アルミニウム、ナトリウムが検出されました。摩耗粒子診断異常摩耗の早期発見パラメータであるIs値がの乗と高い範囲にあり、摩耗粒子の形態観察の結果、繰返し応力を受けて発生する疲労摩耗粒子が比較的多く観察されました。
報告№107-0366 報告№108-0325 | 分析№107-01900 分析№108-02243 | 108-02243 | 濾過前の試料油を分析した結果、RBOTがminと前回に比較して大きな変化はないものの低い値でした。摩耗粒子形態観察の結果、金属接触が厳しい場合に発生するシビア粒子が観察されました。）RBOTの減少率前回に比較して大きな変化はありませんでした。このまま継続使用した場合、限界値に到達するのは年月であるものの、使用状況によっては急激に低下することが懸念され、RBOTの減少率が大きくなる場合が考えられます。）軸受の摩耗軸受摺動部や鉄系材料同士が接触し摩耗する箇所、例えばラビリンス、軸受支持部、油用ポンプ内部などで局部的に厳しい金属接触が発生している可能性があります。今後、更に摩耗が進行することが懸念されます。これらの障害発生に対する弊害を勘案の上、予防処置としてヶ月後に再度分析を実施し、潤滑状態およびRBOTの減少率を確認されることを推奨します。
報告№102-0129 | 分析№102-00988 | 102-00988 | 本機器のトライボ診断するためには、摩耗の進行状況を検討する必要があります。摩耗の進行状況を考慮するためには、設備油量、軸受種類、軸受サイズ、回転数、軸受の使用時間、現在使用している潤滑油の使用時間の情報が必要ですが、今回の診断では、これらの情報が不足しており、これらのことを考慮した診断が困難ですから、診断は、採油時点での潤滑状態を確認することのみとしました。又、今回の採油が、機器停止から日間経過しているため、摩耗粒子は沈降し油槽底部に沈降していると思われます。したがって、本サンプルは、摩耗粒子が均一に分散している状態で採油した時よりも低濃度な状態になっていると考えられます。尚、機器の情報をご提供いただく際には、図面もお願い致します。分析の結果、フェログラフィー、SOAP／D－SOAPを除く項目は良好でした。フェログラフィーの結果、異常摩耗を早期に発見できるパラメータであるIs値がと良好の範囲にあるものの、摩耗粒子の形態観察の結果、硬い砂、鉄錆等の異物や摺動面の微小突起部の噛み込みにより発生する切削粒子、厳しい金属接触により発生するシビア粒子が見られました。切削粒子が発生する摩耗形態は切削摩耗と呼び、軸受摺動面には線状の損傷が発生します。したがって、軸受摺動面における摩耗形態は、切削摩耗により軸受表面に線状傷が発生し、その傷の影響で、金属接触が発生しシビア粒子が発生しているものと考えられます。以上のことから、軸受摺動面には線状の損傷が発生し、局部的に金属同士の接触が発生していると考えられます。但し、上記に示した通り、低濃度な部分を採油していること、及び、摩耗の進行状況を検討するための情報が不足しているため、損傷の程度を検討することができませんでした。尚、潤滑を示す粘度、水分、全酸価、IRの各データが良好であることから、この油は継続使用可能と判断します。
報告№111-00058 報告№111-00058 | 分析№111-000321 分析№111-000321 | 111-000321 | は良好と判断します。尚、RBOTがminと新油値のminに比較してmin減少していました。このまま継続使用した場合、この減少傾向から限界値に到達するのは、別紙図RBOTの減少傾向に示すように年月と推定されました。残りの継続使用期間は、約年ヶ月であると予測されます。潤滑油は継続使用可能な状態にあると判断します。≪状態監視とパラメータ≫分析の目的および各分析のパラメータは以下の通りです。特性低下目的：油の分析結果から、や劣化傾向ならびに添加剤の消耗程度、残存寿命などを確認する。粘度JISK全酸価JISK赤外線吸収スペクトルJISK酸化安定度試験JISK汚染目的：油の分析結果から、砂塵あるいは水・異種油などによるや、異物混入の有無を確認する。水分JISK計数汚染度JISB重量汚染度JISB光学顕微鏡観察摩耗目的：油中の摩耗粒子を分析する事により、回転・摺動部の潤滑状態、摩耗劣化の程度、余寿命などを解析する。摩耗診断電子顕微鏡観察JISKX線マイクロアナリシス油中金属濃度JISK≪分析結果≫特性低下粘度：良好粘度値mm/sの新油値mm/sに対する変化率は+.％であり、当社推奨の管理限界値±％以内に留まっています。全酸価：良好全酸価.mgKOH/gは新油値の.mgKOH/g以内にあることから、問題は無いと判断します。赤外線吸収スペクトル：良好酸化安定度試験：良好酸化安定度試験の結果、数値minは当社推奨の管理限界値min以上に留まっており、現時点での使用は可能と判断します。汚染水分：良好水分値.ppmは当社推奨の管理限界値以内に留まっています。計数汚染度：今回は実施していません。重量汚染度：今回は実施していません。光学顕微鏡観察：今回は実施していません。摩耗摩耗診断電子顕微鏡観察・X線マイクロアナリシス：今回は実施していません。油中金属濃度：今回は実施していません。
報告№101-0055 | 分析№101-00613 | 101-00613 | μm以下の摩耗粒子が支配的であり、ベアリング寿命の指標と考えられているフレーキングの発生は確認されず、継続使用可能な状況にあると考えられます。粘度は良好と判断します。粘度はmm/sと新油値mm/sに比較して、粘度変化率は+.％と当社推奨の管理目安内にあり、良好と判断します。水分は良好と判断します。水分はppmと当社推奨の管理目安内にあり、良好と判断します。全酸価は良好と判断します。全酸価は.mgKOH/gと新油値.mgKOH/gに比較して変化はなく、良好と判断します。IRは新油に比較して変化はなく、良好と判断します。IRはチャートに示すように新油に比較して変化はなく、良好と判断します。計数汚染度はNAS級とやや汚染されていました。計数汚染度はNAS級と当社推奨の管理目安に到達しており、やや汚染されていました。重量汚染度はmg/mlとやや汚染されていました。重量汚染度はmg/mlと当社推奨の管理目安を超えており、やや汚染されていました。機器の潤滑状態鉄濃度がppmと高い値を示していた。SOAPの結果、ベアリングの軌道面、転動面の摩耗により発生したと思われる鉄がppm検出されました。鉄濃度がと高い値を示していた。D－SOAPの結果、ベアリングの軌道面、転動面の摩耗により発生したと思われる鉄が検出されました。μm以下の小さな摩耗粒子が支配的でした。μm以下の摩耗粒子が支配的であり、ベアリング寿命の指標と考えられているフレーキングの発生は確認されず、継続使用可能な状況にあると考えられます。
報告№105-6050 報告№107-0445 | 分析№105-01529 分析№107-02544 | 107-02544 | 分析の結果、全てのデータが良好であることから、この油は継続使用可能であり、潤滑状態も正常と判断します。尚、SOAPの結果で銅がppm検出されました。これは、銅を使用した箇所の溶出が発生していると考えられました。銅の溶出は、潤滑油添加剤の亜鉛系添加剤の影響であることが知られており、銅が検出された原因は、この影響により溶出した銅が検出されたものと考えられました。油中の銅濃度が高い場合、別紙鉱油の酸化に対する金属触媒の影響に示すように酸化速度が速まりますので、酸化劣化の進行状況を油分析により監視されることを推奨します。
報告№108-0227 報告№110-00453 | 分析№108-01664 分析№110-002051 | 110-002051 | 前回同様に潤滑状態が正常な状態で発生する摩耗粒子が比較的多く観察されました。異常摩耗の早期発見パラメータであるフェログラフィーのIs値が前回のの乗からの乗に桁上昇していることから、潤滑状態は厳しい状態にあると思われます。摩耗粒子の観察結果から、潤滑部では正常な潤滑状態であるマイルド摩耗が発生していることが分かりました。SOAPの鉄濃度が増加傾向にあることから、摩耗が進行しているものと思われます。汚染度前回に比較して計数汚染度はNAS級からNAS級にランク増加していました。フィルタ表面の異物観察で金属片、鉄錆が観察されたことから、汚染度が高い要因は、摩耗と外部混入異物の影響と思われます。対象設備は継続使用可能な状態にあるものの、以下の対策が必要です。定期的な分析今後、摩耗の進行を監視するため、定期的に分析を実施し、摩耗の進行状況を確認されることを推奨します。次回分析の時期を理論的に求めたところ、最短で約時間となります。この時間は、油中汚染物が均一になるために必要とする時間であり、この時間を経過すれば、再分析の結果から状態の傾向を確認することが可能となりますので、これを参考に次回分析時期を検討されることを提案します。バックラッシによる評価トライボ診断では、バックラッシの増加量を分析結果から計算できますので、構造が確認できる図面、ギヤの形式、歯形、モジュール、歯数、増速比、歯幅をお知らせ下さい。計算結果をご報告いたします。計数汚染度はやや高い値でした。計数汚染度計数汚染度はNAS級と当社推奨の管理限界値のNAS級以内にあるものの、やや高い値でした。重量汚染度はmg/mlでした。機器の潤滑状態フェログラフィーの結果、潤滑状態が正常な状態で発生する摩耗粒子が比較的多く観察されました。SOAPSOAPの結果、摩耗により発生する鉄および銅、油の添加剤成分であるリン、カルシウムが検出されました。D－SOAPD－SOAPの結果、摩耗により発生する鉄、銅、アンチモン、油の添加剤成分であるリン、カルシウムが検出されました。フェログラフィーフェログラフィーの結果、異常摩耗の早期発見パラメータであるIs値がの乗とやや高く、摩耗粒子の形態観察の結果、潤滑状態が正常な状態で発生する摩耗粒子が比較的多く観察されました。
報告№104-0388 報告№104-0388 | 分析№104-02694 分析№104-02694 | 104-02694 | 分析の結果、μm未満のマイクロフレーキングが確認されているものの、転がり軸受の寿命の指標とされるフレーキングが確認されていないことから、ベアリングは継続使用可能な範囲にあると判断します。計数汚染度は良好と判断します。計数汚染度はNAS級と当社推奨の管理限界値のNAS級以内にあり、良好と判断します。重量汚染度は.mg/mlでした。重量汚染度は.mg/mlでした。機器の潤滑状態分析の結果、μm未満のマイクロフレーキングが確認されているものの、前回に比較して減少傾向を示しており、ベアリングは継続使用可能な範囲にあると判断します。SOAPの結果、摩耗により発生した鉄が検出されました。SOAPの結果、軸受軌道面の摩耗により発生した鉄が検出されました。D－SOAPの結果、鉄およびクロムが検出されました。D－SOAPの結果、摩耗により発生した鉄およびクロムが検出されました。フェログラフィーの結果、継続使用可能な状態にあると判断します。フェログラフィーの結果、μm未満のマイクロフレーキングが確認されているものの、転がり軸受の寿命の指標とされるフレーキングが確認されていないことから、ベアリングは継続使用可能な範囲にあると判断します。
報告№107-6570 報告№107-6570 | 分析№107-02366 分析№107-02366 | 107-02366 | 分析の結果、増速機およびすべり軸受は継続使用可能な状態にあることが確認されたものの、軸受摺動面やギヤ歯面で局部的な油膜切れが発生していることが確認されました。現在の所、機器への影響が顕在化しておりませんが、今後さらに摩耗が進行することが懸念されるため、ヶ月後に再度分析を実施し、汚染度および摩耗の進行状況を確認することを推奨します。は良好と判断します。粘度は良好と判断します。粘度はmm/sと新油値mm/sに比較して、粘度変化率は+％で、当社推奨の管理限界値である±％以内にあり、良好と判断します。水分は良好と判断します。水分はppmと当社推奨の管理限界値の以下であり、良好と判断します。全酸価は良好と判断します。全酸価は.mgKOH/gと新油値.mgKOH/gに比較して変化はないことから、良好と判断します。IRの結果、良好と判断します。IRの結果、油劣化の兆候を示すカルボン酸の吸収が確認されていないことから、良好と判断します。RBOTの結果、良好と判断します。RBOTはminと当社推奨の管理限界値のmin以上であり、良好と判断します。は良好と判断します。計数汚染度は良好と判断します。計数汚染度はNAS級と当社推奨の管理限界値のNAS級以内であり、良好と判断します。重量汚染度は良好と判断します。重量汚染度は.mg/mlと当社推奨の管理限界値のmg/ml以内であり、良好と判断します。機器の潤滑状態摩耗粒子形態観察で金属接触が厳しい場合に発生するシビア粒子がやや多く観察されました。SOAPの結果は良好です。SOAPの結果、油の添加剤成分であるリンがppm、亜鉛がppm、外部から混入したと思われるケイ素がppm検出されました。軸受の摩耗を示す錫は検出されていないことから、良好と判断します。D－SOAPの結果は良好です。D－SOAPの結果、鉄が、外部から混入したと思われるカルシウム、ナトリウムが共に検出されました。軸受の摩耗を示す錫は検出されていないことから、良好と判断します。フェログラフィーの結果、金属接触が厳しい場合に発生するシビア粒子がやや多く観察されました。異常摩耗の早期発見パラメータであるフェログラフィーのIs値がの乗と良好の範囲にあるものの、摩耗粒子形態観察の結果、金属接触が厳しい場合に発生するシビア粒子がやや多く観察されました。
報告№104-0124 報告№105-4536 | 分析№104-00956 分析№105-01145 | 105-01145 | 分析の結果、本軸受は継続使用可能な状態にあると判断します。このことは、異常摩耗の早期発見パラメータであるIs値がの乗と高いものの、ベアリング軌道面から発生した摩耗粒子はマイルドな潤滑状態で発生した摩耗粒子であり、潤滑状態は良好な状態で進行していると考えられること鉄濃度から計算したフレーキングの発生面積が内輪軌道面の面積の凡そ％であること以上のことから判断しました。
報告№104-6017 | 分析№104-00277 | 104-00277 | 精点Aを実施した結果、全てのデータが良好であることから、この油は継続使用可能であり、潤滑状態も正常と判断します。尚、RBOTが前回に比較してmin上昇していました。RBOTが上昇した原因は以下のことが考えられました。前回から今回までの間に％程度の新油を補充した。採油箇所が油面計であることから、油槽に比較して油が撹拌されにくく、油面計の配管にあまり劣化が進行していない油が残留していた。
報告№109-09136 報告№113-00492 | 分析№109-001160 分析№113-002037 | 113-002037 | 軸受は継続使用可能な状態にあると判断します。但し、油中の汚染度が高い値でした。濾過または更油油中の汚染度が高いことから、摩耗粒子や異物等が軸受軌道面に噛み込むことによる摩耗の進行が懸念されるため、予防措置として、濾過または更油を推奨します。油劣化の確認分析の結果、スラッジが確認されました。スラッジの発生原因は油の添加剤成分の化学反応や熱の影響などが挙げられます。軸受摺動面が高圧・高温となることで油温が高い状態になり、油がこの熱の影響を受けて酸化劣化している可能性が考えられます。油が酸化劣化していた場合、酸化防止剤の減少とともに油中には酸成分が発生し、その酸成分の影響で金属表面が腐食して発生する腐食摩耗に進展することが懸念されます。そのため、次回の分析では、油の余寿命を知るRBOTを行うと共に酸化劣化状態を酸価、IRで確認することを推奨します。はフェログラフィーおよびSOAP／D-SOAPの結果から総合的に判断した結果、正常な状態にあると考えられます。フェログラフィー【定量分析：Is値】Is値は異常摩耗の早期発見パラメータのつで、摩耗程度を定量化するために用います。今回のIs値はのマイナス乗と低い値でした。フェログラフィー【定性分析：摩耗粒子および摩耗形態観察】分析結果から観察された全ての粒子量は少でした。Iカップリング発光分光分析【SOAP／D-SOAP】検出された金属元素から発生箇所を推定すると、以下の通りでした。鉄、銅、錫、亜鉛・軸受等リン・添加剤カルシウム、ナトリウム・外部混入異物計数汚染度はNAS級を上回っており、当社推奨の管理限界値を超えていました。D-SOAPで油の添加剤成分であるリンが検出され、フィルタ表面の異物観察で表面が茶褐色であり、フェログラフィーで金属片、鉄錆、砂等が観察されたことから、汚染度が高い要因は、摩耗とスラッジ、そして外部混入異物の影響と思われます。
報告№100-0289 | 分析№100-03695 | 100-03695 | 分析の結果、計数汚染度、フェログラフィーを除く項目は良好であった。計数汚染度がNAS級と当社推奨の管理目安であるNAS級以内にあるものの、粒子数の分布をみると～μmサイズが級、～μmサイズが級と大きな粒子が多くなっていました。フェログラフィーの結果、外部から混入した砂と、砂等の異物が噛み込んだ場合に発生する切削粒子が多く見られることから、～μmサイズの粒子が多い要因は、外部から混入した異物と切削粒子によるものと考えられました。外部から混入した異物により、摩耗が更に進行することが懸念されるため、ヶ月以内に分析を実施し、摩耗の進行状況を確認されることを推奨します。稼動中に濾過が可能であれば、濾過を推奨します。尚、別添資料鉱油の酸化に対する金属触媒の影響に示す通り、この銅は非常に強力な油の酸化触媒となり、劣化を進行させます。更に、油の劣化により、油中の酸成分が増大し、金属表面を腐食する、いわゆる腐食摩耗が発生し、軸受焼損等の障害に進展する可能性があります。銅濃度を以下で管理されることを推奨します。
報告№109-09136 報告№110-00746 | 分析№109-001160 分析№110-003531 | 110-003531_date110318 | 金属元素と濃度の分析は、試料油を以上の高温で発光させ、その光を分光器で分光し、分光によって得られた光の強度と金属固有の波長とから元素を特定するIカップリング発光分光分析法)を用います。また摩耗状態は、SOAPにより求めた金属成分と濃度にフェログラフィー法による摩耗粒子分析とを加味して総合的に評価しますが、摩擦面の摩耗機構と摩耗状態の判断は摩耗粒子の形態と、異常摩耗の早期発見パラメータであるIs値により判断します。Iカップリング発光分光分析供試のタービン油を分析した結果、検出された金属元素は、油中金属元素の結果表に示すように、錫、リン、カルシウム、ナトリウムが検出されました。これらの検出された金属元素から発生箇所を推定すると錫・軸受等リン・オイル添加剤カルシウム、ナトリウム・外部混入異物であると思われます。このうち、機械部品が摩耗したと思われる元素はのグループです。フェログラフィー摩耗粒子分析結果から観察された粒子は、潤滑状態が正常な場合に発生する摩耗粒子でした。潤滑状態と摩耗形態異常摩耗の早期発見パラメータとして摩耗粒子を定量化して評価するフェログラフィーのIs値は、潤滑状態が正常なのマイナス乗となっていました。これらの結果から、軸受摺動部で発生している摩耗は、正常な潤滑状態であるマイルド摩耗が発生していることが分かります。計数汚染度、重量汚染度は共に良好でした。IRの結果、新油のIRスペクトルと一致しない箇所が確認されました。SOAPの結果、ご提供頂いた新油ダフニースーパータービンには添加剤のリンが検出されていますが、本試料油からはリンが検出されませんでした。これらのことから、異種油の混入、または油名の誤りなどが考えられます。データが高濃度になる停止中のドレンから採油されたにもかかわらず、今回の分析結果は良好な状態を示していたことから、軸受および潤滑油の継続使用は可能と判断します。なお、使用油と新油の情報が一致しない点がありますので、油名の確認を推奨するとともに、今後も、継続して潤滑油分析による傾向監視を推奨します。
報告№109-09136 | 分析№109-001160 | 112-003204 | 対象機器は継続使用可能な状態にあり、保守サイクルおよび手法は問題ないと判断します。但し、油中の汚染度が高く、将来的な摩耗進行の有無を確認するためにも傾向監視を継続することが有効です。濾過または更油油中の汚染度が高いことから、摩耗粒子や異物等が軸受軌道面に噛み込むことによる摩耗の進行が懸念されるため、可能であれば濾過または更油を推奨します。定期的な分析定期的な分析を実施することにより、データの変化から異常の兆候を早期に発見することが可能となります。今後懸念される切削摩耗、疲労摩耗の進行を監視するため、定期的に分析を実施することを推奨します。新油との比較による評価を示す粘度、酸価、IRのデータは新油データを基準として評価しています。今回は油名が不明であったため判断できませんでしたが、今後評価する場合は、使用している新油を同時に分析することをご検討下さい。フェログラフィーおよびSOAP/D-SOAPのデータから総合的に解析した結果、継続使用は可能ですが、機器の機能を保持するためにも傾向管理が有用と考えます。フェログラフィー【定量分析：Is値】Is値は異常摩耗の早期発見パラメータのつで、摩耗程度を定量化するために用います。今回のIs値はの乗と、低い値でした。フェログラフィー【定性分析：摩耗粒子および摩耗形態観察】分析結果から比較的多く観察された粒子は、以下の通りでした。切削粒子・異物や金属表面の微小突起による切削摩耗により発生。疲労摩耗粒子・繰返し応力を受けて発生。観察された摩耗粒子の中でも切削粒子は、将来的な摩耗の進行に繋がる可能性を示唆しているため、傾向監視が必要と思われます。減速機で切削摩耗が発生した場合、減速機内部で使用されている転がり軸受が切削摩耗により生じた軌道面の損傷が起点となって寿命が分の程度に低下することがあることから、切削摩耗には十分注意する必要があります。切削摩耗の発生原因となる混入異物が残留している場合、この異物により切削摩耗が継続して発生する可能性があります。Iカップリング発光分光分析【SOAP/D-SOAP】検出された金属元素から発生箇所を推定すると、以下の通りでした。鉄、銅、錫・ギヤ・軸受等リン・添加剤カルシウム、ナトリウム、モリブデン・外部混入異物平歯車のバックラッシご提供いただいた№汚泥乾燥機の減速機に関する情報をもとにして、ギヤのバックラッシの増加量を求めました。その結果、接触点で平均的に摩耗が発生していたと仮定した場合、バックラッシの増加量は分解点検から時間で.×-μmと推定されました。バックラッシ増加分の上限値は、メーカにより差異はあるものの、当社推奨のバックラッシは、一般に推奨されるμmを管理目安にしています。この値に比較して十分に小さい値です。ウォームギヤの摩耗量ご提供いただいた№汚泥乾燥機の情報をもとにして、ウォームホイール歯面の平均的な摩耗深さを銅濃度から計算した結果、分解点検から時間で.μmと推定されました。この値はウォームホイールの枚の歯面のピッチ円周にmm幅で均等に摩耗したことを想定して求めていますが、摩耗深さは、すなわちギヤのバックラッシの増量を示すこととなり、設計値と照合することでウォーム減速機のメンテナンス時期を検討する材料にもできます。次回点検時には、メーカが規定するバックラッシ許容値および直近に実施した分解点検の際に計測したと思われる初期バックラッシをお知らせ下さい。これをもとに、使用限界を想定し、次回点検時期を検討いたします。計数汚染度計数汚染度はNAS級と当社推奨の管理限界値を超えていました。水分はppmと当社推奨の管理限界値のを超えていました。潤滑油の劣化状態粘度粘度は.mm/sと新油カタログ値.mm/sに比較して、粘度変化率は+％で、当社推奨の管理限界値である±％以内にあり、良好と判断します。酸価は.mgKOH/gでした。IRの結果で、油劣化の兆候を示すカルボン酸の吸収ピークが確認されていないことから、良好と判断します。IRIRの結果、油劣化の兆候を示すカルボン酸の吸収ピークが確認されていないことから、良好と判断します。
報告№106-0404 | 分析№106-02270 | 106-02270 | 分析の結果、本軸受は継続使用可能な状態にあると判断します。これらのことは、計数汚染度がNAS級と当社推奨の管理限界値内であること異常摩耗の早期発見パラメータであるフェログラフィーのIs値が.と良好の範囲にあることSOAP／D－SOAPの結果、軸受の摩耗を示す鉄が検出されなかったこと以上のことから判断しました。
報告№102-4041 | 分析№102-01984 | 102-01984 | 分析の結果、玉軸受の保持器と転動体、転動体と内・外輪でやや厳しい金属接触が発生しているものの、玉軸受の寿命の指標となるフレーキングは確認されておらず、玉軸受は継続使用可能な状態にあると判断します。それは、フェログラフィーの摩耗粒子形態観察の結果、厳しい金属接触により発生した～μmサイズのシビア粒子が若干観察されたものの、異常摩耗の早期発見パラメータであるIs値が良好の範囲にあり、軸受の主成分である鉄がSOAP／D－SOAPで検出されていないことから判断しました。尚、を示す粘度、水分、全酸価、IRの各データが良好であることから、この油は継続使用可能と判断します。
報告№109-09136 報告№112-00588 | 分析№109-001160 分析№112-002428 | 112-002428 | 、汚染状態、摩耗状態ポンプ減速機と潤滑油は、継続使用可能な状態であるため、分解点検の必要はないと判断します。余寿命予測フェログラフィーのIs値は、前回に比較しての乗から乗に桁低下し、安定した潤滑状態になっていることがわかります。このような安定した潤滑状態では、異常な方向に向かう上昇角を示さないことからIs値による余寿命予測はできませんが、前回と今回のデータを比較した結果から判断すると、少なくとも年程度の間は継続して使用が可能な状態にあると判断します。バックラッシによる評価トライボ診断では、バックラッシの増加量を分析結果から計算できますが、今回は情報が不足していたため、仮定して計算しております。不足している情報をお知らせ頂ければ、より正確な診断を行うことが出来ますので、可能であれば情報をお知らせ下さい。はフェログラフィーおよびSOAP-Tの結果から総合的に判断した結果、正常な状態にあると考えられます。フェログラフィー【定量分析：Is値】Is値は異常摩耗の早期発見パラメータのつで、摩耗粒子を定量化するために用います。Is値は前回に比較しての乗から乗に低下し、低い値でした。フェログラフィー【定性分析：摩耗粒子および摩耗形態観察】分析結果から比較的多く観察された粒子は、以下の通りでした。正常な摩耗粒子・潤滑状態が正常なマイルド摩耗により発生。Iカップリング発光分光分析【SOAP-T】検出された金属元素から発生箇所を推定すると、以下の通りでした。鉄・ギヤ、軸受等カルシウム、ナトリウム・外部混入異物は良好と判断します。計数汚染度計数汚染度は、NAS級と当社推奨の管理限界値NAS級以下にあり、良好と判断します。重量汚染度は、.mg/mlと当社推奨の管理限界値mg/ml以下にあり、良好と判断します。光学顕微鏡写真重量汚染度で濾過したフィルタ表面上の夾雑物を光学顕微鏡で観察した結果、金属片、鉄錆、砂等が観察されました。は良好と判断します。粘度粘度は、mm/sと新油値.mm/sに比較して、粘度変化率は-.％で、当社推奨の管理限界値である±％以内にあり、良好と判断します。水分は、と当社推奨の管理限界値の以下にあり、良好と判断します。酸価は、.mgKOH/gと新油値に比較して高いものの、IRの結果で油劣化の兆候を示すカルボン酸の吸収が確認されていないことから、良好と判断します。IRIRチャートの結果、新油と使用油のスペクトルパターンはほぼ一致し、また、油劣化の兆候を示すカルボン酸の吸収が確認されていないことから、良好と判断します。
報告№109-09255 報告№109-09255 | 分析№109-001896 分析№109-001896 | 109-001896 | 今回の採油は、対象設備停止中に排油口から実施しているため、別紙油中粒子の沈降の影響に示すように、油中粒子などの固形物は沈降の影響を受けて分析データが高濃度に出る可能性があることから、このことを踏まえて結果を検討しました。本試料は、高濃度になっていると思われる対象設備停止中の排油口から実施した採油にもかかわらず、分析の結果は全て良好の範囲にあったことから、油は継続使用可能であり、また潤滑状態も正常と判断します。特性低下分析の結果は、全項目が良好の範囲にありました。したがって、油の特性低下は認められず良好と判断します。粘度粘度はmm/sと新油値mm/sに対する粘度変化率が+.％でした。粘度変化率の推奨管理限界値は、±％以内となっていますが、今回の結果はこの範囲内にあることから、良好と判断します。全酸価全酸価は.mgKOH/gと新油値.mgKOH/g以内にあり、良好と判断します。酸化安定度酸化安定度は、新油値と比較して十分に残存していることが必要ですが、今回の残存率は新油の％となっており、当社推奨の管理限界値の％以上であったことから、良好と判断します。汚染水分による汚染は確認されず、良好と判断します。水分濃度水分濃度は、当社推奨の管理限界値の以下のppmであり、良好と判断します。摩耗潤滑状態は正常と判断します。異常摩耗の早期発見パラメータであるフェログラフィーのIs値は、潤滑状態が良好と判断できるのマイナス乗であったことから、潤滑状態は正常と判断します。
報告№104-0343 報告№104-4555 | 分析№104-02363 分析№104-02409･2410 | 104-02409_2410 | 本試験は、油槽中層部と底部の箇所から採油・分析を実施し、軸受の潤滑状態を確認することを目的としました。中層部分析の結果、前回NAS級と等級に変化はないものの、粒子分布を詳細に見ると、μm以上の粒子が増加していました。光学顕微鏡写真に示すように、外部から混入した鉄錆・砂が観察されました。底部分析の結果、前回に比較してNAS級以上からNAS級にランク減少しているものの、光学顕微鏡写真に示すように、外部から混入した鉄錆・砂が多く観察されました。これは、ドレンから行った事による影響で汚染物が採油時に混入したためと考えられました。中層部と底部から採油した試料油を分析した結果、異常摩耗の早期発見パラメータであるフェログラフィーのIs値が良好の範囲にあり、摩耗により発生した摩耗粒子、摩耗に悪影響を与える異物等は少ないことから、潤滑状態は良好と判断します。尚、を示す粘度、水分、全酸価、IRの各データが良好であることから、この油は継続使用可能と判断します。
報告№105-0186 | 分析№105-01251 | 105-01251 | トライボ診断により、機器軸受の潤滑状態、潤滑油の劣化状態を診断することを目的としました。分析の結果、摩耗は安定しており、継続使用可能と判断します。このことは、以下のことから判断しました。計数汚染度がNAS級と前回のNAS級に比較してランク減少し、清浄なレベルにあること。D－SOAPの結果、軸受メタルの摩耗により発生する錫の検出量が微量であること。異常摩耗の早期発見パラメータであるフェログラフィーのIs値が.と良好の範囲にあること。尚、を示す全酸価、IRの各データが良好であることから、この油は継続使用可能と判断します。
報告№109-09136 報告№111-00497 | 分析№109-001160 分析№111-002281 | 111-002281 | RBOTは当社推奨の管理限界値以下であり、IRの結果で新油に確認されているcm-付近の酸化防止剤の吸収が確認されませんでした。潤滑油は酸化防止剤の減少と判断されますので、今回の採油後に更油を実施していなければ更油を推奨します。IRIRの結果で新油に確認されているcm-付近の酸化防止剤の吸収が確認されませんでした。RBOTRBOTの結果、minと当社推奨の管理限界値のmin以下でした。水分は良好でした。
報告№109-09501 報告№109-09501 | 分析№109-003072 分析№109-003072 | 109-003072 | 、汚染は良好と判断します。潤滑油は継続使用可能な状態にあると判断します。≪状態監視とパラメータ≫分析の目的および各分析のパラメータは以下の通りです。特性低下目的：油の分析結果から、や劣化傾向ならびに添加剤の消耗程度、残存寿命などを確認する。粘度JISK全酸価JISK赤外線吸収スペクトルJISK酸化安定度試験JISK汚染目的：油の分析結果から、砂塵あるいは水・異種油などによるや、異物混入の有無を確認する。水分JISK計数汚染度JISB重量汚染度JISB光学顕微鏡観察摩耗目的：油中の摩耗粒子を分析する事により、回転・摺動部の潤滑状態、摩耗劣化の程度、余寿命などを解析する。摩耗診断電子顕微鏡観察JISKX線マイクロアナリシス油中金属濃度）JISK≪分析結果≫特性低下粘度：良好粘度値mm/sの新油値mm/sに対する変化率は+.％であり、当社推奨の管理限界値±％以内に留まっています。全酸価：良好全酸価は新油値の.mgKOH/g以内にあることから、問題は無いと判断します。赤外線吸収スペクトル：良好酸化安定度試験：良好酸化安定度試験の結果、数値minは当社推奨の管理限界値min以上に留まっており、現時点での使用は可能と判断します。汚染水分：良好水分値.ppmは当社推奨の管理限界値以内に留まっています。計数汚染度：今回は実施していません。重量汚染度：今回は実施していません。光学顕微鏡観察：今回は実施していません。摩耗摩耗診断電子顕微鏡観察・X線マイクロアナリシス：今回は実施していません。油中金属濃度：今回は実施していません。
報告№109-09108 報告№109-09108 | 分析№109-01023 分析№109-01023 | 109-001023_提出 | 診断概要診断目的 使用油の特性劣化、汚染、および機器の摩耗に関して診断評価を行う 総合判定 ○ 精密な濾過により継続使用可能と判断する※精密な濾過とは、汚染度等級でNAS級以上の清浄度を可能とする性能を持つ濾過装置による濾過を示します 判定根拠 使用油の特性低下は認められず良好と判断されたこと使用油の汚染の増加が認められたことシリンダ及びピストンリング、またクランクメタル等で発生している摩耗が、マイルド摩耗と呼ばれる正常な摩耗であること 対策･立案 精密な濾過により継続使用可能※詳細は参照 ◎：良好○：注意△：要処置 診断目的 診断目的を記載凡例）機器の潤滑状態を確認する 総合判定 △ 概要を記載凡例）○○部の摩耗劣化が確認された 対策 対策・立案を記載凡例）再分析による傾向監視が必要 各項目評価分析方法分析項目劣化モｰド 状態監視パラメｰタ 測定方法 特性低下 粘度 JISK：潤滑油の動粘度を測定する 全酸価 JISK：潤滑油の酸成分の量を測定する 酸化安定度 JISK：潤滑油の酸化安定性を測定する 有機物/有機化合物 赤外線吸収スペクトル法：潤滑油が酸化することにより発生するカルボン酸、または未使用の潤滑油との比較により酸化防止剤の残存を測定する 汚染 水分 JISK：潤滑油中の水分濃度を測定する 汚染粒子数 NAS：潤滑油中の汚染粒子数粒子径を測定する 汚染物重量 NAS：潤滑油中の汚染物重量を測定する 汚染状態 光学顕微鏡観察：潤滑油中の汚染物の種類、形状、大きさを観察する 摩耗 摩耗粒子 フｪログラフｨｰ法：摩耗粒子の濃度形態大きさ材質色等を測定することにより、摺動部の摩耗状態を評価する SEM・XMA：摩耗粒子の形態の詳細観察および組成分析を行う 金属濃度 SOAP法：潤滑油中の金属の組成と含有量を測定することにより、摺動部の摩耗状態等を評価する 粒度分布 潤滑油中粒子の粒度分布を測定する 詳細特性低下潤滑油の特性低下を確認するパラメータは、全て管理基準内にあることが確認されたことから継続使用は可能と判断します。粘度は良好です。分析の結果、粘度変化率が-.％であり管理限界値の±％以内であったことから粘度は良好な範囲にあることが確認されました。全酸価は良好です。分析の結果、全酸価はmgKOH/gであり新油値mgKOH/gに比較して僅かに高い値を示していました。しかし、IRの結果で油劣化の兆候を示すカルボン酸の吸収が確認されなったことから良好であることが確認されました。全塩基価は良好です。分析の結果、全塩基価はmgKOH/gであり新油値mgKOH/g以上であったことから良好な範囲にあることが確認されました。有機物・有機化合物は良好です。赤外線吸収スペクトル法により使用油を分析した結果、得られたスペクトルには油劣化の兆候を示すカルボン酸の吸収が確認されなかったことから良好と判断します。 汚染粒子数はNAS級以上と悪く、油濾過まはた更油が必要と判断します。水分値は良好です。分析の結果、水分は.ppmであり管理限界値の以下であったことから良好な範囲にあることが確認されました。汚染粒子数は管理限界値を超えています。分析の結果、汚染粒子数はNAS級以上であり当社推奨の管理限界値を超えていたことから注意領域にあることが確認されました。汚染度物重量は管理限界値に到達しています。分析の結果、汚染物重量はmg/mlであり管理限界値のmg/mlに到達していたことが確認されました。摩耗潤滑油の分析結果から、精密な濾過により継続使用が可能であると判断します。 これは、図に示すようにシリンダ及びピストンリング、またクランクメタル等で発生している摩耗が、マイルド摩耗と呼ばれる正常な摩耗であることが確認されたことによります。マイルド摩耗は、機械が正常な摩耗をしている場合に発生するもので、金属がマイルドに擦られることにより金属表面に摩耗が極めて少ない特殊な表面層が形成され、摩擦表面は平滑な状態となるもので、この状態が安定である限り摩耗状態は正常であり発生する摩耗粒子は少ないことが分かっています。正常な摩耗とはいえ、シリンダおよびピストンリング、クランクメタル等では、鉛、銅を使用した箇所の摩耗が確認され、油中金属濃度で鉄が検出されており、この状況が連続的に発生している場合、摩耗が徐々に進展することにより各摺動面でギャップが増大し、油膜が正常に保持できにくくなり、厳しい摩耗状態に進展することが考えられます。SOAPにより油中金属を分析した結果、異常な成分は確認されませんでした。油中金属濃は、摩耗により発生した鉄、鉛、銅が検出されましたがいずれも微量で正常な範囲でした。尚、油の添加剤成分であるリン、亜鉛、カルシウム、ホウ素が検出されました。SOAPにより油中金属を分析した結果、異常な成分は確認されませんでした。油中金属の結果、摩耗により発生した鉄、油の添加剤成分であるカルシウム、リン、亜鉛、外部から混入したと思われるナトリウムが検出されましたがいずれも微量で正常な範囲でした。潤滑状態は正常です。異常摩耗の早期発見パラメータであるIs値は、良好な潤滑状態の範囲にあるの乗にあることから正常と判断します。SEM・XMAの結果、鉄系摩耗粒子が観察されました。摩耗粒子診断で観察された粒子をSEM・XMAで詳細に観察した結果、鉄、クロム、コバルト、タングステン、マンガンなどを含む粒子が微量観察されました。粒度分布は良好です。油中粒子の粒度分布を分析した結果、.μmの微小な粒子径にピークをもつ分布状態にあったことから良好な範囲にあることが確認されました。対処方法について今後の対策は、大別して比較的短期日に実施する更油または油濾過が挙げられます。油濾過などにより汚染状態を改善し、摩耗粒子により二次的に発生する摩耗を予防するとともに、定期的な分析により摩耗の発生状況を確認することを推奨します。精密な濾過とは、汚染度等級でNAS級以上の清浄度を可能とする性能を持つ濾過装置による濾過を示します。次回診断の推奨について本機関の潤滑部は、精密な濾過により継続使用が可能な状況ですので、これらの対策を実施された場合は、その直後に今回と同様の分析を実施し、今後傾向管理をするための初期値を取ることを推奨します。初期値を取った後の分析周期は、ヶ月後、ヶ月後、年後とし、良好な状態が継続していることが確認できたら、年目以降は年に度程度とされることを推奨します。なお、濾過ができない場合は、分析項目は今回同様とし、分析周期を短周期にされることを推奨します。分析周期は、運転状況により検討する必要がありますが、傾向監視を行うための採油周期を理論的に求めたところ、最短で約時間となりました。この時間は、回転数min-で油中汚染物が均一になるために必要とする時間であり、この時間を経過すれば再分析の結果から状態の傾向を確認することが可能となりますので、このことを参考に次回分析時期を決定することを推奨します。
報告№106-0334 報告№106-0334 | 分析№106-01760 分析№106-01760 | 106-01760 | 分析の結果、計数汚染度がNAS級とやや高い値でした。異常摩耗の早期発見パラメータであるフェログラフィーのIs値がの乗とやや高く、摩耗粒子形態観察で異物の噛み込みにより発生する切削粒子、金属接触が厳しい場合に発生するシビア粒子がやや多く観察されたことから、汚染度が高い原因は、切削摩耗と凝着摩耗が混在していたためと考えられました。観察された摩耗形態の中でも切削摩耗は、異物が混入していない状態に比較して摩耗進行速度が速く注意が必要です。今後、更に摩耗が進行することが懸念されるため、ヶ月以内に再度分析を実施し、汚染度及び摩耗の進行状況を確認されることを推奨します。これらのことは、計数汚染度がNAS級とやや高いこと異常摩耗の早期発見パラメータであるフェログラフィーのIs値がの乗とやや高く、摩耗粒子形態観察の結果、異物の噛み込みにより発生する切削粒子、金属接触が厳しい場合に発生するシビア粒子がやや多く観察されたこと以上のことから判断しました。この油は継続使用可能と判断します。粘度は良好と判断します。粘度はmm/sと管理限界値以内にあり、良好と判断します。水分は良好と判断します。水分は.ppmと管理限界値の以下にあり、良好と判断します。全酸価は良好と判断します。全酸価は.mgKOH/gと新油データの.mgKOH/g以内にあり、良好と判断します。IRは良好と判断します。IRの結果、油劣化の兆候を示すカルボン酸の吸収が確認されていないことから、継続使用可能な状態にあると考えられます。計数汚染度はやや高い値でした。計数汚染度はやや高い値でした。計数汚染度はNAS級と当社推奨の管理限界値のNAS級以内にあるものの、やや高い値でした。重量汚染度は良好と判断します。重量汚染度は.mg/mlと当社推奨の管理限界値のmg/ml以内にあり良好と判断します。機器の潤滑状態フェログラフィーの結果、異常摩耗の早期発見パラメータであるIs値がの乗とやや高く、摩耗粒子形態観察で異物の噛み込みにより発生する切削粒子、金属接触が厳しい場合に発生するシビア粒子がやや多く観察されました。SOAPの結果、錫が検出されました。SOAPの結果、摩耗により発生する錫が検出されました。又、油の添加剤成分であるリンが検出されました。D－SOAPの結果、鉄と錫が検出されました。D－SOAPの結果、摩耗により発生する鉄および錫が検出されました。フェログラフィーの結果、異物の噛み込みにより発生する切削粒子、金属接触が厳しい場合に発生するシビア粒子がやや多く観察されました。フェログラフィーの結果、異常摩耗の早期発見パラメータであるIs値がの乗とやや高く、摩耗粒子形態観察の結果、異物の噛み込みにより発生する切削粒子、金属接触が厳しい場合に発生するシビア粒子がやや多く観察されました。
報告№109-09136 報告№113-00649 | 分析№109-001160 分析№113-002778 | 113-002778 | 潤滑油は物理的性状、汚染状態が良好の範囲にあることから、継続使用可能と判断します。また、RBOTの減少傾向から、潤滑油は年月まで使用可能と推定されました。対象設備は良好の範囲にあることから、対象設備は継続使用可能な状態にあると判断します。異常摩耗の早期発見のパラメータであるIs値は-レベルと正常です。また、異常摩耗の兆候を示す摩耗粒子が顕著に観察されなかったことから、は良好と判断します。計数汚染度、重量汚染度は共に良好です。．粘度、水分、酸価、IR、RBOTの各データは良好です。尚、別紙RBOTの減少傾向から油の余寿命を求めた結果、本試料は年月まで使用可能であることが分かりました。
報告№106-0227 報告№106-0376 | 分析№106-01279 分析№106-02044 | 106-02044 | 濾過前の試料油を分析した結果、粘度がmm/sと新油のmm/sに比較して、粘度変化率は+％で、やや不良領域にありました。現在、ISOVGからISOVGに移行しているため異常ではなく、本試料油は継続使用可能と判断します。
報告№109-09136 | 分析№109-001160 | 112-003122 | 潤滑油および軸受は継続使用可能な状態にあると判断します。前回に比較して、鉄および錫濃度は大きな変化はありませんでした。Is値は異常摩耗の早期発見のパラメータのつで、摩耗粒子を定量化するために用います。前回に比較してIs値はのマイナス乗から変化はなく、潤滑状態は正常と判断します。．前回に比較して、計数汚染度はNAS級からNAS級にランク低下し、当社推奨の管理限界値以下であり、良好でした。．前回同様に、粘度、水分、全酸価、IR、RBOTの各データは良好でした。
報告№107-4551 報告№107-4551 | 分析№107-02643 分析№107-02643 | 107-02643 | トライボ診断の結果、泡立ち試験を除く項目は良好でした。泡立ち試験の結果は、一般的には消泡性能が低くいと判断できる値の-ですが、新油値の-と同レベルにあったため、良好と判断します。一方、潤滑状態指数はのマイナス乗と濾過設備のない機器であれば正常な潤滑状態にあると判断できる状況であり、摩耗粒子はほとんど観察されませんでした。但し、潤滑油の摩耗粒子はフィルタに捕捉され、異常な摩耗状態が発生したとしても正常な潤滑状態にあると誤認してしまう可能性があります。フィルタの捕捉の影響による誤認を避けるため、今後の診断に当たっては、これまでの採油箇所に加え、フィルタの捕捉物も分析し、その結果から潤滑状態を評価することを推奨します。尚、フィルタ捕捉物の分析を実施する際には、フィルタ流量、フィルタ使用時間、主機稼働時間などの追加情報が必要です。泡立ち試験の結果、消泡性能が低いと判断できる値であるものの、新油と同レベルにありました。粘度は良好。粘度はmm/sと新油値mm/sに比較して、粘度変化率は-％で、当社推奨の管理限界値である±％以内にあり、良好と判断します。粘度は.mm/sでした。粘度は.mm/sでした。粘度指数はでした。粘度指数はでした。泡立ち試験は-でした。泡立ち試験は-と新油と同レベルにあり、消泡性能が新油と同レベルにあることが確認されました。水分は良好。水分はppmと当社推奨の管理限界値の以下であり、良好と判断します。全酸価は良好。全酸価はmgKOH/gと新油値mgKOH/g以内であり、良好と判断します。機器の潤滑状態精密な濾過設備がない機器であれば、潤滑状態指数は正常の範囲にあると判断します。潤滑状態指数は正常の範囲にあると判断します。異常摩耗の早期発見パラメータである潤滑状態指数がのマイナス乗と、精密な濾過設備がない機器であれば、潤滑状態指数は正常の範囲にあると判断します。
報告№103-0283 | 分析№103-02723 | 103-02723 | トライボ診断により、機器軸受の潤滑状態、潤滑油の劣化状態を診断することを目的としました。分析の結果、わずかにメタルの摩耗の進行が確認されました。前回採油と今回採油の分析データから求めたメタルの摩耗速度は下式に示す通りです。 ・ここで :平均的な摩耗深さ :運転時間現時点における平均的な摩耗深さを今回の分析結果から計算すると、その摩耗深さは、軸受表面から.μmに到達していることが推定されます。軸受の初期表面粗さを、軸受仕上げで用いられるsであるとし、式の摩耗速度で摩耗が進行した場合、軸受表面は約時間で鏡面になると推定されました。但し、観察された摩耗粒子には、フレッティングにより発生した赤錆、金属接触が厳しい場合に発生したシビア粒子が観られていることから、この影響で摩耗速度が上昇する場合があります。ヶ月に度トライボ診断を実施し、摩耗の進行速度を監視することを推奨します。これらのことは、D-SOAPの錫濃度および鉄濃度が上昇していたことフェログラフィーの結果、フレティングにより発生した赤錆、金属接触が厳しい場合に発生したシビア粒子がみられたこと以上のことから判断しました。
報告№109-09136 報告№113-00528 | 分析№109-001160 分析№113-002253 | 113-002253 | 粘度、水分は良好です。計数汚染度は良好です。
報告№103-6016 | 分析№103-00486 | 103-00486 | 精点Aを実施した結果、摩耗粒子の形態観察の結果から局部的に厳しい金属接触が発生していた場合に発生するシビア摩耗粒子、球状粒子と呼ぶ粒子が観察されていますので、夏期ピーク前に精点Bを実施し、摩耗の進行状況を確認されることを推奨します。これらのことは、異常摩耗の早期発見パラメータであるフェログラフィーのIs値が、.と良好の範囲にあるものの、摩耗粒子の形態観察の結果、金属接触が厳しい場合に発生するシビア粒子、金属接触が厳しく、且つ、摩擦熱が高い場合に発生する黒錆、球状粒子、外部から混入した鉄錆が見られたことから判断しました。
報告№109-09136 報告№111-00411 | 分析№109-001160 分析№111-001952 | 111-001952 | 酸化安定度の結果から油の劣化は確認されませんでした。本試料油のエンジン油は、添加剤の影響で新油でも酸化安定度が低く、酸化安定度による管理には適していない油種です。そのため、タービン油と同様の精度を得るには、粘度、酸価、有機物・有機化合物などの分析を実施し、これらのデータから総合的に判断することを推奨します。酸化安定度はminであり、当社推奨の管理限界値のmin以上であることから、良好と判断します。
報告№108-5064 報告№108-5064 | 分析№108-02417 分析№108-02417 | 108-02417 | トライボ診断の結果、粘度、泡立ち試験を除く項目は良好です。粘度はmm/sと新油値mm/sに比較して、粘度変化率は-％で、当社推奨の管理限界値である±％以内にあるものの、低下しています。今後、粘度の低下により油膜切れが発生し、金属接触が発生することが懸念されるため、更油を実施することを推奨します。泡立ち試験の結果は、一般的には消泡性能が低くいと判断できる値の-ですが、新油値の-と同レベルにあったため、良好と判断します。機器の潤滑状態潤滑状態指数はのマイナス乗と濾過設備のない機器であれば正常な潤滑状態にあると判断できますが、ギヤボックスの油系統にはインラインフィルタとオフラインフィルタがあり、μmサイズ以上の粒子の大部分は捕捉され、異常な摩耗状態が発生したとしても正常な潤滑状態にあると誤認してしまう可能性があります。そこで、フィルタが設置されていない場合の潤滑状態を、一般的なフィルタの効率である.と仮定し、粒子の発生状況から潤滑状態を推定しました。その結果、ギヤは継続使用可能な状態にあると思われますが、潤滑状態指数は摩耗がやや厳しい状態であるの乗領域にあると推定できました。推定結果は、フィルタの濾過効率を仮定して求めたものですが、フィルタがない状態では油中の粒子濃度は現在より高いことは明らかです。そのためヶ月後に再度分析を実施し、摩耗進行の有無をチェックすることを推奨します。尚、フィルタの捕捉の影響による誤認を避けるため、これまでの採油箇所に加え、インラインフィルタやオフラインフィルタの捕捉物も分析し、その結果から潤滑状態を評価することを提案します。フィルタ捕捉物の分析を実施する際には、フィルタ使用時間の情報をご提供いただけますようお願い致します。粘度は当社推奨の管理限界値内にあるものの、低下しています。泡立ち試験の結果、消泡性能が低いと判断できる値であるものの、新油と同レベルにあると判断します。粘度は当社推奨の管理限界値内にあるものの、低下しています。粘度はmm/sと新油値mm/sに比較して、粘度変化率は-％と当社推奨の管理限界値である±％以内にあるものの、低下しています。粘度は.mm/sです。粘度は.mm/sです。粘度指数はです。粘度指数はです。泡立ち試験は-です。泡立ち試験は-と新油と同レベルにあり、消泡性能が新油と同レベルにあると判断します。水分は良好。水分はppmと当社推奨の管理限界値の以下であり、良好と判断します。全酸価は良好。全酸価はmgKOH/gと新油値mgKOH/g以内にあり、良好と判断します。機器の潤滑状態摩耗粒子の形態観察の結果、ギヤ歯面の疲労摩耗で発生したと推定されるμmサイズの摩耗粒子が観察されています。μmサイズの摩耗粒子が観察されています。異常摩耗の早期発見パラメータである潤滑状態指数がのマイナス乗と良好の範囲にあるものの、摩耗粒子の形態観察の結果、ギヤ歯面の摩耗で発生したμmサイズの摩耗粒子が観察されています。
報告№104-0378 報告№105-6001 | 分析№104-02669 分析№105-00065 | 105-00065 | 精点Aを実施した結果、オイルリング及び軸受メタルの摩耗が確認されました。オイルリングの摩耗はオイルリングの振れ回りが原因と思われます。今後、潤滑油を適正にかきあげることができなくなるなどの原因で油膜切れを発生させることが懸念されるため、巡視の際にオイルリングの回転状況を確認すると共に至急濾過を実施されることを推奨します。濾過が実施出来ない場合は、ヶ月以内に精点Bを実施し、汚染状況及び摩耗の進行状況を確認されることを推奨します。これらのことは、異常摩耗の早期発見パラメータであるフェログラフィーのIs値がの乗とやや高く、摩耗粒子形態観察の結果、金属接触が厳しい場合に発生するシビア粒子、銅合金が観察されたことD－SOAPの結果、鉄が、オイルリングの主成分である銅がppm、メタルの主成分である錫が検出されたこと計数汚染度がNAS級以上、重量汚染度がmg/mlと当社推奨の管理限界値を超えていたこと以上のことから判断しました。尚、主機停止時間後にドレンバルブから採油を実施しているため、油循環中の採油に比較して油中粒子が沈降して高濃度になっている部分を採油していると考えられます。そのため油が循環している状態で採油を実施した場合に比較して、分析データが高くなり、異常な状態と判断してしまう可能性がありますので、今後の採油は、停止直後、或いは、油循環中に採油を実施されることを推奨します。
報告№109-09136 報告№112-00742 | 分析№109-001160 分析№112-003359 | 112-003359 | 油の劣化は確認されず、汚染度も良好な範囲にあることから、潤滑油は継続使用可能な状態にあると判断します。軸受は継続使用可能な状態にあると判断します。フェログラフィーおよびSOAP／D-SOAPの結果から総合的に判断した結果、正常な状態にあると考えられます。フェログラフィー【定量分析：Is値】Is値は異常摩耗の早期発見パラメータのつで、摩耗粒子を定量化するために用います。Is値は前回に比較して×から.に低下し、低い値でした。フェログラフィー【定性分析：摩耗粒子および摩耗形態観察】分析結果から観察された全ての粒子量は少でした。計数汚染度は、前回に比較してNAS級からNAS級にランク低下し、重量汚染度は.mg/mlから.mg/mlに減少し、当社推奨の管理限界値以下にあり、良好でした。．粘度、水分、酸価、IR、RBOTの各データは、前回同様に良好でした。分析結果は良好と判断します。粘度粘度はmm/sと新油値mm/sに比較して、粘度変化率は-％で、当社推奨の管理限界値である±％以内であり、良好と判断します。水分は.と当社推奨の管理限界値の以下であり、良好と判断します。酸価は.mgKOH/gと新油値の.mgKOH/gに比較して変化はなく、良好と判断します。IRIRの結果、油劣化の兆候を示すカルボン酸の吸収ピークが確認されていないことから、良好と判断します。RBOTRBOTはminと当社推奨の管理限界値のmin以上であり、良好と判断します。は良好と判断します。計数汚染度計数汚染度はNAS級と当社推奨の管理限界値のNAS級以下であり、良好と判断します。重量汚染度は.mg/mlと当社推奨の管理限界値のmg/ml以下であり、良好と判断します。は正常と判断します。SOAPSOAPの結果、錫がppm、油の添加剤成分であるリンがppm、バリウムがppm検出されました。D-SOAPD-SOAPの結果、錫が、油の添加剤成分であるバリウムが外部から混入したと思われるナトリウムが検出されました。フェログラフィー異常摩耗の早期発見パラメータであるフェログラフィーのIs値が.と良好の範囲にあり、摩耗状態は正常と判断します。
報告№101-0203 | 分析№101-01811 | 101-01811 | 本試験は、油の変色や異音の発生原因を油の分析結果から検討することを目的としました。分析の結果、フレッティングの発生、メタルの摩耗が確認されました。以上のことから、油の変色の原因はフレッティングにより発生した赤錆とメタルの摩耗によるものと考えられ、異音の発生原因は、回転に伴う振動により発生している微振動が原因になっていると考えられました。同じ構造をもつ他機においては、この油の変色や異音が発生していないということですので、本機におけるフレッティングの原因は、アンバランスによる軸振れが発生している。ミスアライメントが発生している。軸が変形している。軸受箱と軸受台金の接触がフレッティングにより摩耗しギャップが大きくなった。が考えられますので、振動計測データを注意深く検討する必要があります。尚、本試料油中には砂等の異物が多く混入しているため、今後更油を実施する場合は、油槽内の清掃と濾過機による油の補充を実施されることを推奨します。本試料油は、採油時に誤って雨水が混入してしまったため、以下に示す分析データは参考値とお考えください。粘度は良好と判断します。粘度はmm/sと新油値のmm/sに比較して、粘度変化率は-％の変化率と当社推奨の管理目安内にあり、良好と判断します。水分は雨水混入のため評価できません。水分はppmと当社推奨の管理目安でありますが、雨水混入の為、評価できません。全酸価は良好と判断します。全酸価は.mgKOH/gと新油値の.mgKOH/g以下にあり、良好と判断します。IRは新油と変化はなく良好と判断します。IRはチャートに示すように新油に比較して変化はなく、良好と判断します。汚染度が非常に悪い値でした。これは、採油時に誤って雨水が混入してしまった影響による場合が考えられますので、以下に示す分析データは参考値とお考えください。計数汚染度は雨水混入の影響で測定出来ませんでした。計数汚染度は、雨水混入のため、測定出来ませんでした。重量汚染度は当社推奨の管理目安を超えており、汚染されておりました。重量汚染度はmg/mlと当社推奨の管理目安を超えており、汚染されておりました。機器の潤滑状態軸受メタルの摩耗が僅かに確認されますが、メタルは継続使用可能な状況にあると判断します。砂等の異物の混入が確認されました。この異物が軸受摺動面に噛み込み、摩耗が進行する場合がありますので、更油時には混入しないよう、油槽内の清掃、濾過機による油の補充を実施されることを推奨します。D－SOAPで検出された錫濃度ppmから、軸受メタルの摩耗量を求めると以下のとおりとなる。 ・式 .cmとなる。したがって、下図のような体積をもつ金属片が摩耗したと考えることができる。この体積.cmを軸受メタルの摩耗面積で割ると平均的な摩耗深さとなる。この摩耗面積は当社の経験によれば、下メタル面積の約分の程度となることが確認されており、ご提供いただいた軸受の情報から下メタル面積を計算すると大よそcmとなり、この面積の分のはcmとなる。摩耗体積.cmとcmから平均的な摩耗深さを求めると.μmとなり、油の使用時間がヶ月間ですので、ヶ月で.μm摩耗したことになります。本メタルは使用期間がヶ月ですので、摩耗の進行速度に変化がないと仮定するとメタルは.μm摩耗したことになります。下メタルの表面粗さをRmaxμmとすると左図bの部分の表面粗さ部分の分の程度が摩耗により減ったものと考えられます。したがって、軸受メタルは問題なく使用できる状況にあると判断できます。摩耗の過酷度を示すフェログラフィーのIs値がの乗と非常に高い値でした。摩耗粒子の形態観察の結果、異物の噛み込みにより発生した切削粒子、フレッティングにより発生した赤錆、外部から混入した砂、繊維が観察されました。これらのことから、メタルの摩耗状況に異常を示していないにもかかわらず、Is値が高くなっていた原因は、異物の噛み込みにより発生した切削粒子によるものと考えられました。異物が軸受摺動面に噛み込み摩耗が進行する場合、摩耗速度が早くなりますので、更油時には砂等の硬い異物が混入しないようにご注意ください。
報告№109-09136 報告№112-00660 | 分析№109-001160 分析№112-003028 | 112-003028_date130313 | 潤滑油の劣化は確認されていないものの、汚染度がやや高い値であることがわかりました。当該機は分解後および油入替後から今回までの稼働時間が短く、また、提供して頂いた新油が比較的高い汚染状態であることから、実機の汚染度が高い要因は、汚染度がやや高い新油を使用したことに加え、極微小領域から摩耗粒子が発生したためと思われます。の汚染度同じしかし、汚染度がやや高い事による影響は少ないと判断できることから、潤滑油は問題無いと判定します。軸受異物の噛み込みや金属表面の微小突起で発生する切削摩耗や、潤滑部の油膜が破断して発生する凝着摩耗が見られました。通常、継続運転している設備は、運転開始直後に金属同士がなじむ過程があり、その後正常な油膜が形成されて、問題がなければ安定期に入ります。設備の稼働率が低い場合など、停止期間が長いと潤滑油膜は殆どなくなり、再稼動する際には油膜切れを起こしやすい状態になります。今回観察された摩耗粒子は、このような状況で発生したと推定されます。しかし、これらは極微小域に限られることから、摩耗は正常と判断できます。以上より、軸受は継続使用可能な状態にあると判定します。定期的な分析および分析周期の検討定期的に分析を実施することにより、データの微小な変化から異常の兆候を早期に発見することが可能となります。今後、寿命予測を行うには、今回データを含め少なくとも回の分析データが必要となります。当該機は、年間稼働率が低いことから、採油の機会を検討するのは難しいところがありますが、あと最低でも回分析を実施し、寿命予測を行うと共に分析周期を検討することを推奨します。軸受の摩耗状態フェログラフィーおよびSOAP-Tのデータから総合的に解析した結果、軸受は健全であり、継続使用可能と評価できますが、引続き軸受の機能が保持されていることを確認するためにも、潤滑油診断による傾向管理が有用と考えます。フェログラフィー【定量分析：Is値】Is値は異常摩耗の早期発見パラメータのつで、摩耗程度を定量化するために用います。今回のIs値はの乗とやや高い値でした。フェログラフィー【定性分析：摩耗粒子および摩耗形態観察】分析結果から比較的多く観察された摩耗粒子は、以下の通りでした。正常な摩耗粒子・潤滑状態が正常なマイルド摩耗により発生。切削粒子・異物や金属表面の微小突起に起因する切削摩耗により発生。シビア粒子・潤滑状態がやや厳しい凝着摩耗により発生。金属潤滑部が局部的に油膜切れを起していると考えられます。観察された摩耗粒子の中でも切削粒子、シビア粒子は、将来的な摩耗の進行に繋がる可能性を示唆しているため、傾向監視が必要と思われます。切削摩耗は、他の摩耗形態に比較して摩耗進行速度が速く注意が必要で、定期的なトライボ診断による状態監視が必要と考えます。切削摩耗の原因となる混入異物が残留している場合、この異物により切削摩耗が継続して発生する可能性があります。シビア粒子は、凝着摩耗に分類されます。この摩耗粒子は、摺動面で凝着、破断を繰り返し、この過程で生じる移着粒子が成長して摩耗粒子となります。そのため、摺動面では局部的に油膜切れが発生していることを示しています。この状態が継続した場合、摩耗粒子のサイズは徐々に大型化していき、最終的には軸受の損傷に至る場合があります。Iカップリング発光分光分析【SOAP-T】検出された金属元素から、摩耗粒子の発生箇所は、以下のように推定できました。鉄、鉛、銅、錫、亜鉛・軸受等カルシウム、バリウム、ナトリウム・外部混入異物軸受の摩耗SOAP-Tで錫が検出されたことから、軸受の摩耗がされました。軸受メタルの摩耗深さをSOAP-Tで得られた錫濃度と油量Lから計算しました。当社の経験からメタル面積の約分の程度が摩耗したと仮定しました。当社の知見、および今回検出された錫濃度等の情報から軸受の摩耗深さを計算した結果、軸受表面の平均的な摩耗深さは.μmとなり、メタルの表面粗さを軸受表面の一般的な粗さであるμmと仮定すると、摩耗は軽微であり、継続使用可能な状態にあると推定されます。計数汚染度はやや高い値でした。計数汚染度計数汚染度は、NAS級と当社推奨の管理限界値NAS級以下であるものの、やや高い値でした。重量汚染度は、.mg/mlと当社推奨の管理限界値mg/ml以下であり、良好と判断します。光学顕微鏡写真供試油を濾過したフィルタ表面上の夾雑物を光学顕微鏡で観察した結果、金属片、鉄錆、砂等が観察されました。は良好と判断します。粘度新油に対する粘度変化率は-.％でした。これは、当社推奨の管理限界値である±％以内であり、良好と判断します。水分は、ppmと当社推奨の管理限界値の以下であり、良好と判断します。酸価は、.mgKOH/gと新油値.mgKOH/gに比較して変化はないことから、良好と判断します。IRIRチャートの結果、新油と使用油のスペクトルパターンはほぼ一致し、また、油劣化の兆候を示すカルボン酸の吸収ピークが確認されていないことから、良好と判断します。
報告№109-09136 報告№111-00579 | 分析№109-001160 分析№111-002718 | 111-002718 | 潤滑油および軸受は継続使用可能な状態にあると判断します。前回に比較してSOAP／D－SOAPの結果で、鉄および錫濃度は減少し、異常摩耗の早期発見パラメータであるフェログラフィーのIs値がの乗と良好でした。前回に比較して計数汚染度はNAS級からNAS級にランク減少し、良好でした。前回同様にIR、RBOTの各データは良好でした。
報告№109-09136 報告№113-00112 | 分析№109-001160 分析№113-000435 | 113-000435_1 | トライボ診断を実施した結果、当該機の油中金属濃度のうち、カルシウムの固形分濃度がやや高い値でした。カルシウムは、エンジンオイル中に多量に添加されているカルシウム系の添加剤が、燃焼ガスや未燃焼ガス中の硫黄分と化学反応して生成するものですが、これらの生成はピストンリングのシール性の低下が関与していると推定されます。当社の研究によれば、固形分として生成し析出したカルシウム濃度がを超えた場合、主軸メタルやクランクピンメタルの摩耗速度が著しく早まることを経験しています。当該機は稼働率が低いことから、常用機のように早い速度で摩耗が進展することはないと思われますが、燃焼ガスがピストンリングを通過してオイル側に混入している可能性が高いことから、次回の点検では、ピストンリングの交換を前提とした整備が必要と思われます。尚、現時点では継続使用は可能と判断できるものの、次回点検まで異常を起こさず状態をより長く維持するためにも、油濾過により相対的に汚染度を低くする方法を推奨します。トライボ診断を実施した結果、現時点の当該機は、継続使用可能な状態にあると判断します。但し、当該機はピストンリングやオイルリングが摩耗して燃焼ガスのシール性が低下し始めていると推定されます。以下の推奨内容を参考にされて今後のメンテナンスにお役立て下さい。次回点検でピストンリング、オイルリングの点検とエンジンオイルの更油、又は、油濾過濾過当該機の潤滑箇所であるピストンのピストンリングやオイルリングの潤滑箇所の状態を、次回の開放点検時に確認を推奨すると共に、エンジンオイルの更油を推奨します。これは、当該機の油中からカルシウム化合物がやや高い濃度で検出されたため、この化合物が更に潤滑箇所の摩耗を促進させる懸念があります。カルシウム化合物発生の原因は、ピストンリングやオイルリングの摩耗によって燃焼ガスのシール性が低下し、燃焼ガス中の硫黄分と油中のカルシウム添加剤が反応するためと考えられます。点検や更油の対策が直ぐに出来ない場合は、油濾過濾過により総体相対的に汚染度を低くする方法を推奨します。実施後は、再度トライボ診断を実施することにより、処理後のデータとして継続的な傾向監視を実施して下さい。油濾過濾過は、当社製油濾過濾過装置によって運転中にエンジンオイルの濾過濾過を実施することで、油中の汚染物や水分なども油濾過濾過装置のエレメントに吸着して処理できますので、高性能油濾過濾過装置の活用を推奨します。新油との比較による評価を示す粘度、酸価、IR、塩基価のデータは新油データを基準として評価しています。今回は新油データが不明であったため良否の評価ができませんでしたが、今後分析を実施する場合は、使用している新油を同時に分析することをご検討下さい。定期的な分析定期的な潤滑油分析によるトライボ診断を実施することにより、分析データの変化から異常の兆候を早期に発見することが可能となります。また、今回は対象設備の初回分析であるため、最低でもあと回分析を実施し、分析データの変化から今後の対応を検討することを推奨します。はフェログラフィーおよびSOAP-Tの結果から総合的に判断した結果、継続使用は可能ですが、今後の機器の機能を確認するためにも傾向管理が有用と考えます。フェログラフィー【定量分析：Is値】Is値は異常摩耗の早期発見パラメータのつで、摩耗粒子を定量化するために用います。今回のIs値はの乗とやや高い値でした。フェログラフィー【定性分析：摩耗粒子および摩耗形態観察】分析結果から観察された代表的な粒子は、以下の通りでした。正常な摩耗粒子・潤滑状態が正常なマイルド摩耗により発生。切削粒子・異物や金属表面の微小突起による切削摩耗により発生。シビア粒子・潤滑状態がやや厳しい凝着摩耗により発生。金属潤滑部が局部的に油膜切れを起していると考えられます。黒錆・潤滑状態がやや厳しい凝着摩耗により発生。金属接触が厳しく、且つ、高い摩擦熱が発生していると考えられます。フリクションポリマ・局部的に高圧・高温となる場合に発生。観察された摩耗粒子の中でも切削粒子、シビア粒子、黒錆は、将来的な摩耗の進行に繋がる可能性を示唆しているため、傾向監視が必要と思われます。切削摩耗は、他の摩耗形態に比較して摩耗進行速度が速く注意が必要で、定期的なトライボ診断による状態監視が必要と考えます。切削摩耗の原因となる混入異物が残留している場合、この異物により切削摩耗が継続して発生する可能性があります。シビア粒子、黒錆は凝着摩耗に分類されます。これらの摩耗粒子は、摺動面で凝着、破断を繰り返し、この過程で生じる移着粒子が成長して摩耗粒子となります。そのため、摺動面では局部的に油膜切れが発生していることを示しています。この状態が継続した場合、摩耗粒子のサイズは徐々に大型化していき、設備の損傷に至る場合がありますので、傾向監視が必要です。Iカップリング発光分光分析【SOAP-T】検出された金属元素から発生箇所を推定すると、以下の通りでした。鉄、鉛、ニッケル・エンジン部品リン、亜鉛、カルシウム・添加剤アルミニウム、ナトリウム・外部混入異物カルシウムの析出SOAP-Tでカルシウムがppmとやや高い値で検出されました。エンジン油中にカルシウム化合物が高い濃度で検出された場合、この化合物がピストンピン主軸メタルや、クランクピンメタル摺動面に噛み込んで摩耗させたり、メタルに埋め込まれて摩耗を促進させたりする原因になるなどの悪影響を生じることが、当社の研究結果から判明しています。この影響については、別紙カルシウムの析出をご覧ください。計数汚染度計数汚染度はNAS級と汚染されていました。重量汚染度は.mg/mlと汚染されていました。光学顕微鏡写真重量汚染度で濾過したフィルタ表面上の夾雑物を光学顕微鏡で観察した結果、金属片、鉄錆、砂等が観察されました。粒度分布粒度分布は.～.μmの範囲にあり、.μmにピークが確認されました。μm以下の粒子が多いことから、これらのほとんどは、燃焼して発生した煤であると推定されます。燃焼して発生したすす等が油中粒子の主成分であることが推測できます。粘度、酸価、塩基価については新油値が不明であったため、粘度、塩基価は新油カタログ値との比較をし、酸価は良否の評価ができませんでした。粘度粘度は、mm/sと新油カタログ値の.mm/sに比較して粘度変化率が-％となっており、当社推奨の管理限界値である±以内にあり、良好と判断します。水分はppmと当社推奨の管理限界値以下にあり、良好と判断します。酸価・IR酸価劣化の進行度は、酸価およびIRの結果から総合的に判断します。酸価は、gKOH/gと測定されたものの、良否の評価ができませんでした。但し、IRチャートの結果、油劣化の兆候を示すカルボン酸の吸収が確認されていないことから、潤滑油は酸化劣化していないと判断します。塩基価は.mgKOH/gと新油カタログ値を元にした限界値mgKOH/g以上にあり、良好と判断します。
報告№106-0025 報告№106-0017 | 分析№106-00118 分析№106-00061 | 106-00061 | 分析の結果、計数汚染度が当社推奨の管理限界値に到達し、重量汚染度は管理基準を超えていました。異常摩耗の早期発見パラメータであるフェログラフィーのIs値はの乗と高く、また、摩耗粒子形態観察では数μm未満のラビング粒子が多く観察されました。分析データから、汚染度が悪化した原因を検討した結果、シリンダ部等の摺動部で発生しているマイルド摩耗が原因と考えられました。この摩耗形態であれば摩耗速度は比較的遅く、機器への影響も少ないため継続使用可能な状態と判断できますが、汚染粒子が高濃度であるため、バルブ類の動作障害等が発生することが懸念されます。汚染粒子によるバルブの固着やスティックスリップなどの障害予防のため、濾過を実施されることを推奨します。一方、SOAPの結果で銅がppm検出されました。この検出された銅は、潤滑油添加剤として使用されている亜鉛系添加剤の影響により溶出することが知られており、今回の検出は、銅を使用した部分の溶出による場合が考えられます。銅濃度は、別紙鉱油の酸化に対する金属触媒の影響に示すように銅濃度の増加に伴い酸化速度が速まりますので、酸化劣化の進行状況を油分析により監視されることを併せて推奨します。これらのことは、計数汚染度がNAS級と当社推奨の管理限界値に到達し、重量汚染度がmg/mlと当社推奨の管理限界値を超えていたこと異常摩耗の早期発見パラメータであるフェログラフィーのIs値がの乗と高く、摩耗粒子形態観察でμm未満のラビング粒子が多く観察されたことSOAPの結果、鉄、銅が多く検出されたこと以上のことから判断しました。
報告№107-4508 報告№107-0130 | 分析№107-00526 分析№107-00722 | 107-00722 | を確認する。分析の結果、粘度、水分、IR、全酸価の各データは良好でした。これらのことは、以下のことから判断しました。粘度は、ISOVGの範囲にあり、良好と判断します。水分は、当社推奨の管理目安である以内にあり、良好と判断します。IRの結果、油劣化の兆候を示すカルボン酸の吸収が確認されなかったことから、良好と判断します。全酸価は、新油データとの比較により判断しますが、今回は新油データとの比較はできませんでした。しかし、IRで油劣化の兆候を示すカルボン酸が確認されなかったことから、本データは良好と判断します。今回は、当社にコスモギヤSEの新油データがないため、前述に示す通り現在の劣化状況を判断しました。今後、更油の時期を検討するためには、新油データとの比較による評価が不可欠ですので、是非新油をご提供下さい。
報告№107-6588 報告№107-6590 | 分析№107-02904 分析№107-02941 | 107-02941 | 分析の結果、軸受軌道面の微小領域で疲労摩耗が発生していることが確認できました。現在のところ、継続使用可能な状態にあると判断できますが、今後更に摩耗が進行し、転がり軸受寿命の指標となるフレーキングに進展することが懸念されるため、ヶ月後に再度分析を実施し、摩耗の進行状況を確認することを推奨します。これらのことは、異常摩耗の早期発見パラメータであるフェログラフィーのIs値がの乗とやや高く、摩耗粒子形態観察の結果、微小領域の疲労により発生する疲労摩耗粒子が多く観察されたことSOAP／D－SOAPの結果、鉄が検出されたこと以上のことから判断しました。尚、SOAPの鉄濃度がppm、油量リットルから摩耗体積を計算すると.cmとなります。この体積からベアリング軌道面の摩耗面積を検討し、この情報を傾向管理する必要がありますので、ベアリング番号をお知らせ下さい。
報告№103-8027 | 分析№103-00526 | 103-00526 | 濾過前の試料油を分析した結果、軸受メタルは継続使用可能な状態にあるものの、今後、急激に摩耗が進行することが懸念されるため、早急に更油を実施することを推奨します。又、更油を実施し、運転再開直後とヶ月後の回分析を実施し、摩耗の進行状況を確認することを併せて推奨します。これらのことは、D-SOAPでメタルの主成分である錫が検出されていないものの、フェログラフィーの摩耗粒子形態観察で、摩擦熱が高い場合に発生する球状粒子と局部的に高圧・高温となっている場合に発生するフリクションポリマが多く見られ、RBOTが、前回から日でminと急激に減少していたことから判断しました。尚、SOAPの結果、ケイ素がppmと異常に多く検出されました。シリコン系の潤滑剤などが誤って混入した可能性があります。万が一、シリコン系潤滑剤の混入があった場合、潤滑特性を低下させる場合がありますので、特に注意が必要です。
報告№109-09136 報告№112-00589 | 分析№109-001160 分析№112-002469 | 112-002469 | 分析の結果、潤滑油の劣化はなく、汚染度は良好な範囲にあることから、継続使用可能な状態にあると判断します。軸受分析の結果、軸受は継続使用可能な状態にあると判断します。はフェログラフィーおよびSOAP-Tの結果から総合的に判断した結果、正常な状態にあると考えられます。フェログラフィー【定量分析：Is値】Is値は異常摩耗の早期発見パラメータのつで、摩耗粒子を定量化するために用います。今回のIs値はの乗と低い値でした。フェログラフィー【定性分析：摩耗粒子および摩耗形態観察】分析結果から観察された全ての粒子量は少でした。Iカップリング発光分光分析【SOAP-T】検出された金属元素から発生箇所を推定すると、以下の通りでした。鉄、銅、ニッケル・軸受等リン・添加剤カルシウム、ナトリウム・外部混入異物は良好と判断します。計数汚染度計数汚染度は、NAS級と当社推奨の管理限界値NAS級以下であり、良好と判断します。重量汚染度は、.mg/mlと当社推奨の管理限界値mg/ml以下であり、良好と判断します。光学顕微鏡写真重量汚染度で濾過したフィルタ表面上の夾雑物を光学顕微鏡で観察した結果、金属片、鉄錆、砂等が観察されました。は良好と判断します。粘度粘度は、mm/sと新油値mm/sに比較して、粘度変化率は-％で、当社推奨の管理限界値である±％以内であり、良好と判断します。水分は、ppmと当社推奨の管理限界値の以下であり、良好と判断します。酸価は、.mgKOH/gと新油値.mgKOH/g以下であり、良好と判断します。IRIRチャートの結果、新油と使用油のスペクトルパターンはほぼ一致し、また、油劣化の兆候を示すカルボン酸の吸収が確認されていないことから、良好と判断します。
報告№102-4015 | 分析№102-00601 | 102-00601 | 精点Aを実施した結果、D－SOAP、フェログラフィーを除く項目は良好でした。D－SOAPの結果、鉄が、オイルリングの主成分である銅が、メタルの主成分である錫が検出されました。フェログラフィーの結果、摩耗の過酷度を示すIs値は、-とマイナスを示し、また、摩耗粒子形態観察の結果では、フレッティングにより発生したμm未満の赤錆、μmサイズの銅系のシビア粒子が確認されました。このことから、軸受台金とペデスタル間でフレッティングが発生している。軸受の摩耗が発生している。オイルリングの摩耗が進行していることが確認されました。更に観察された銅系粒子の特徴的な形状から、オイルリングの摩耗の原因は、オイルリングが円滑に回転せず、振れ回ったり、或いは、軸受台金の側面部と接触し、摩耗が発生していると考えられました。今後、オイルリングから発生した摩耗粒子が軸受摺動面に噛み込み、軸受の摩耗が発生したり、適正な油量が軸受摺動面に供給されず油膜切れを起こす場合がありますので、巡視の際にオイルリングの回転状態と、軸受温度の変化を確認すると共に、何らかの摩耗防止対策を打たれる事を推奨します。又、フレッティングで発生した赤錆は直ちに異常を示すものではありませんが、赤錆が軸受摺動面に噛み込み、摩耗を進行させる場合がありますので、ヶ月後に精点Bを実施されることを併せて推奨します。
報告№107-0057 報告№107-0080 | 分析№107-00239 分析№107-00365 | 107-00365 | 濾過前の試料油を分析した結果、計数汚染度が前回NAS級から、今回NAS級に約ヶ月でランク増加しました。摩耗粒子形態観察およびフィルタ写真で鉄錆、砂等が観察されているため、汚染度が増加した要因は、外部から混入したと思われる異物によるものと考えられます。但し、潤滑異常の早期発見パラメータである摩耗過酷度を示すIs値がの乗と非常に良好の範囲にあることから、潤滑状態は良好な状態にあると判断します。
報告№101-0233 | 分析№101-02156 | 101-02156 | 分析の結果、全てのデータが当社推奨の管理限界値内にあることから、この潤滑油は継続使用可能と判断します。また、現在の摩耗過酷度は.と低く、且つ、摩耗形態からも異常な摩耗粒子は極少量であることが確認されたことから、軸受の潤滑状態も良好と判断します。更に、今後、機器の運転状態が、これまでの運転状態と同様であれば、軸受潤滑状態は、正常な状態で運転できると考えられます。ころがり軸受の定格寿命の一般式は下式により求めることができます。Lh＝fhp・ここで、Lh：定格寿命fh：寿命計数p：定数対象設備が時間連続運転機械、例えば、コンプレッサー、ポンプ、圧延機、コンベア、工場電動機などの場合、fhは～とし、Lhは～時間となります。定格寿命を時間として年で表すと大よそ年となります。この定格寿命式は、あくまでも寿命の目安であり、べアリングの寿命とされるフレーキングが軸受に出始める時期を予測するもので、正確なものではありませんが一応の目安とされています。本軸受のこれまでの使用時間が不明ですが、上記に示したようにベアリングが寿命に達した場合に発生するフレーキング粒子が見られない事、定格寿命が約年であり、今後もこれまでの運転状態と環境状態に変化がなく良好な潤滑状態が継続すれば、現時点では安全度を見てあと年以上は良好な潤滑状態が継続するものと考えられます。尚、より正確な予測を行うためには、年回分析を実施し、その分析結果により発生した摩耗粒子数や摩耗過酷度の変化を確認し、軸受の潤滑状態を確認することが必要です。又、これまでの運転時間、起動停止回数、潤滑油補給日・更油日等の当社が依頼する情報を詳しくお知らせいただくことが必要です。
報告№108-0387 報告№108-0536 | 分析№108-02609 分析№108-03812 | 108-03812 | 今回の採油は、機器停止中に給油口から実施しているため、油循環中に採油した場合に比較し、油中粒子の沈降の影響を受け、分析データが低濃度に出る可能性があります。今回の分析は以上のことを踏まえて結果を検討します。粒子の沈降は、採油時の油温や粒子サイズにより相違があります。例えば、μmの鉄系摩耗粒子であれば、油温がで時間にm、油温で.m程度となります。このように、油温とサイズにより沈降速度は変化しますので、採油は極力この影響を少なくして実施することが重要で、油中粒子が均一な分散状態で実施するのが最良です。分析の結果、全ての分析データが良好の範囲にあります。そのため、採油条件が適正であれば、潤滑状態は正常と判断できます。可能であれば、主機運転中の採油条件で再度採油を実施されることを推奨します。
報告№109-09495 報告№109-09495 | 分析№109-003009 分析№109-003009 | 109-003009 | ・摩耗状態SOAP／D－SOAPの結果で検出された元素は鉄および銅であり、観察された摩耗粒子は、疲労摩耗粒子が比較的多く観察されました。本軸受内部で発生している摩耗形態は疲労摩耗であることが分かりました。異常摩耗の早期発見パラメータであるフェログラフィーのIs値がの乗と良好の範囲にあり、転がり軸受寿命の指標としている摩耗粒子が観察されなかったことから、フレーキングは発生していないと判断できます。・汚染度計数汚染度は前回に比較してNAS級からNAS級にランク減少し、当社推奨の管理限界値内にありました。前回に比較してIs値、SOAP／D－SOAPの鉄濃度および計数汚染度の各データに大きな変化がなかったことから、摩耗は安定しているものと判断します。結論本軸受は継続使用可能な状態にあると判断します。計数汚染度は良好と判断します。計数汚染度計数汚染度はNAS級と当社推奨の管理限界値のNAS級以内にあり、良好と判断します。重量汚染度は.mg/mlでした。機器の潤滑状態機器の潤滑状態は正常と判断します。SOAPSOAPの結果、摩耗により発生する鉄および銅、油の添加剤成分であるリンが検出されました。D－SOAPD－SOAPの結果、摩耗により発生する鉄、油の添加剤成分であるリンが検出されました。フェログラフィー異常摩耗の早期発見パラメータであるフェログラフィーのIs値がの乗と良好の範囲にあり、潤滑状態は正常と判断します。
報告№109-09578 報告№109-09578 | 分析№109-003563 分析№109-003563 | 109-003563 | 、汚染度、潤滑状態は良好でした。潤滑油および軸受は継続使用可能な状態にあると判断します。特性低下特性低下に係るパラメータの分析結果は良好と判断します。粘度粘度はmm/sと新油値mm/sに対する粘度変化率は.％で、当社推奨の管理限界値である±％以内にあり、良好と判断します。全酸価添加タービン油については、当社では管理限界値を設定しておらず、新油分析値との比較及び他の分析項目の結果より全酸価の状態判断を行います。その結果、全酸価は.mgKOH/gと新油値.mgKOH/gに比較して変化はなく、良好と判断します。酸化安定度酸化安定度はminであり、当社推奨の管理限界値のmin以上にあり、良好と判断します。有機物・有機化合物有機物・有機化合物は、IRチャートによる新油分析値との比較の結果、cm-付近に劣化の兆候を示すカルボン酸の吸収が確認されていないことから、良好と判断します。汚染に係るパラメータの分析結果は良好と判断します。水分はであり、当社推奨の管理限界値の以下であることから、良好と判断します。汚染粒子数はNAS級であり、当社推奨の管理限界値のNAS級以内であることから、良好と判断します。汚染度物重量は.mg/mlであり、当社推奨の管理限界値のmg/ml以内であることから、良好と判断します。摩耗運転中における潤滑状態は正常であったものと判断します。異常摩耗の早期発見パラメータであるフェログラフィーのIs値がのマイナス乗と当社基準値と比較して良好の範囲にあったことから、潤滑箇所の潤滑状態は正常と判断します。電子顕微鏡写真・X線マイクロアナライザー摩耗粒子診断で観察された粒子を電子顕微鏡写真・X線マイクロアナライザーで詳細に観察した結果、鉄、マンガンを含む粒子が観察されました。SOAP法により金属濃度を測定した結果、外部から混入したと思われるケイ素が僅かに検出されましたが、良好と判断します。金属濃度酸溶解法により金属濃度を測定した結果、外部から混入したと思われるカルシウム、ナトリウムが僅かに検出されましたが、良好と判断します。
報告№109-09136 | 分析№109-001160 | 113-002635 | 粘度はmm/sでした。別紙潤滑剤試験成績報告書のmm/sに比較して大きな変化はありませんでした。粘度粘度はmm/sでした。別紙潤滑剤試験成績報告書のmm/sに比較して大きな変化はありませんでした。水分はでした。酸価は.mgKOH/gでした。別紙潤滑剤試験成績報告書の.mgKOH/gに比較して大きな変化はありませんでした。計数汚染度計数汚染度はNAS級でした。重量汚染度は.mg/mlでした。
報告№106-0025 報告№106-4584 | 分析№106-00118 分析№106-02942 | 106-02942 | 分析の結果、軸受軌道面の微小領域で疲労摩耗が発生していることが確認できました。直ちに異常ではありませんが、今後更に摩耗が進行し、転がり軸受の寿命の指標となるフレーキングに進展することが懸念されるため、ヶ月後に再度分析を実施し、摩耗の進行状況を確認することを推奨します。これらのことは、異常摩耗の早期発見パラメータであるフェログラフィーのIs値がと良好の範囲にあるものの、摩耗粒子形態観察の結果、微小領域の疲労により発生する疲労摩耗粒子が多く観察されたこと以上のことから判断しました。尚、SOAPの鉄濃度がppm、油量リットルから摩耗体積を計算するとmmとなります。この体積からベアリング軌道面の摩耗面積を検討し、この情報を傾向管理する必要がありますので、ベアリング番号および前回更油日をお知らせ下さい。
報告№106-0031 | 分析№106-00148 | 106-00148 | 濾過前の試料油を分析した結果、粘度がmm/sと新油のmm/sに比較して、粘度変化率は+％で、やや不良領域にありました。現在、ISOVGからISOVGに移行しているため異常ではなく、本試料油は継続使用可能と判断します。
報告№108-0215 報告№108-0215 | 分析№108-01562 分析№108-01562 | 108-01562 | 分析の結果、スラスト軸受の潤滑摺動面では局部的に高圧・高温となっている箇所が発生していることがわかりました。軸受摺動面に局部的な高圧部分が存在する要因としては、軸受の触れ回りに加え、オイルリングの偏摩耗や、リングの半割れ部分の止めネジの摩耗によりオイルリングが円滑に廻らなくなって振れ回るなど、いわゆるオイルリングの調整不具合が原因となり、潤滑油供給量が不足し、油膜が薄くなるなどして高温高圧になることがあります。この場合、潤滑油は局部的に高温・高圧状態に押込まれフリクションポリマとなることがあり、今回は、このフリクションポリマが観察されていたことから、軸受摺動面では、何らかの要因で高温高圧状態が発生していると思われます。全酸価が正常であるため、直ちに潤滑油の劣化が進むことはないと判断できますが、今後、軸受温度が若干上昇気味になることが考えられますので、パトロール時に温度の変化を注意深く監視する必要があると思われます。一方、水分はppmと当社推奨の管理限界値内にありましたが、油は白濁していました。そのため、計数汚染度は、油が白濁したことが影響してセンサーエラーを起こし測定不能でした。今回の採油箇所がドレンバルブであることから、ドレン配管内に溜まっていた水分が混入した可能性が考えられました。可能であれば、今回よりも廃油量を増量して再度採油・分析を早目に実施し、汚染度を確認されると共に、油の劣化状況及び摩耗の進行状況を確認されることを推奨します。は良好と判断します。粘度は良好と判断します。粘度は.mm/sと新油値.mm/sに比較して、粘度変化率は-.％で、当社推奨の管理限界値である±％以内にあり、良好と判断します。水分は良好と判断します。水分はppmと当社推奨の管理限界値の以下であり、良好と判断します。全酸価は良好と判断します。全酸価は.mgKOH/gと当社推奨の管理限界値の.mgKOH/g以内であり、良好と判断します。IRの結果、良好と判断します。IRの結果、油劣化の兆候を示すカルボン酸の吸収が確認されていないことから、良好と判断します。計数汚染度は測定不能でした。計数汚染度は測定不能でした。計数汚染度は水分の影響でセンサーエラーを起こし測定不能でした。重量汚染度は良好と判断します。重量汚染度は.mg/mlと当社推奨の管理限界値のmg/ml以内であり、良好と判断します。機器の潤滑状態フェログラフィーの結果、局部的に高圧・高温となる場合に発生するフリクションポリマが多く観察されました。SOAPの結果は良好です。SOAPの結果、金属元素は検出されませんでした。D－SOAPの結果は良好です。D－SOAPの結果、鉄が、外部から混入したと思われるカルシウムが、ナトリウムが検出されました。軸受の摩耗を示す錫は検出されていないことから、良好と判断します。フェログラフィーの結果、局部的に高圧・高温となる場合に発生するフリクションポリマが多く観察されました。異常摩耗の早期発見パラメータであるフェログラフィーのIs値がのマイナス乗と良好の範囲にあるものの、摩耗粒子の形態観察の結果、局部的に高圧・高温となる場合に発生するフリクションポリマが多く観察されました。
報告№103-0131 報告№103-0131 | 分析№103-01169 分析№103-01169 | 103-01169 | は良好と判断します。水分は良好と判断します。水分はppmと当社推奨の管理目安の以下であり、良好と判断します。全酸価は良好と判断します。全酸価は.mgKOH/gと新油値.mgKOH/gに比較して、変化はなく、良好と判断します。IRの結果、良好と判断します。IRの結果、良好と判断します。は良好と判断します。計数汚染度は良好と判断します。計数汚染度はNAS級と当社推奨の限界値のNAS級に比較して清浄でした。重量汚染度は良好と判断します。重量汚染度は.mg/mlと当社推奨の管理目安のmg/ml以下であり、良好と判断します。機器の潤滑状態SOAPの結果、新日石タービンに含まれていない油の添加剤成分であるバリウムが検出されていることから、油名が間違っているか、異種油が混入した可能性がありますので、再度確認をお願いいたします。SOAPの結果、新日石タービンに含まれていない油の添加剤成分であるバリウムが検出されていることから、油名が間違っているか、異種油が混入した可能性がありますSOAPの結果、油の添加剤成分であるバリウムがppm検出されました。D－SOAPの結果は良好です。カルシウムが、油の添加剤成分であるバリウムが、外部から混入したと思われるナトリウムが僅かに検出されましたが、軸受の摩耗を示す錫は検出されず、良好と判断します。
報告№107-0057 報告№107-0080 | 分析№107-00239 分析№107-00366 | 107-00366 | 濾過前の試料油を分析した結果、計数汚染度が前回NAS級から、今回NAS級に約ヶ月でランク増加しました。摩耗粒子形態観察およびフィルタ写真で鉄錆、砂等が観察されているため、汚染度が増加した要因は、外部から混入したと思われる異物によるものと考えられます。但し、潤滑異常の早期発見パラメータである摩耗過酷度を示すIs値が.と非常に良好の範囲にあることから、潤滑状態は良好な状態にあると判断します。
報告№103-4522 | 分析№103-01034 | 103-01034 | 分析の結果、号機№冷却塔減速機は継続使用可能な状態にあると判断します。それは、異常摩耗の早期発見パラメータである、Is値がの乗とやや高いものの、フェログラフィーで観察された摩耗粒子が、歯車の歯面から発生した摩耗粒子がμm未満の小さな粒子であることことから判断しました。ベベルギヤの歯面におけるピッチ線上の摩耗量を分析結果から定量的に評価しました。ご提供いただいたギヤのモジュール、ピッチ円直径からBGの各寸法を導き、噛み合い面積の分のが接触摩耗面積と仮定し、この部分が摩耗した場合のバックラッシの増加分を分析結果から推定してみました。 ・ ご提供いただいた情報から導出した各パラメータ 計算の結果、バックラッシの増加分は、μmでした。一般的にギヤのバックラッシは～μm程度とされており、今回の解析結果では、減速機は継続使用可能な状態にあると判断します。
報告№109-09136 報告№112-00561 | 分析№109-001160 分析№112-002329 | 112-002329 | 分析の結果、潤滑油の劣化はなく、汚染度は良好な範囲にあることから、継続使用可能な状態にあると判断します。但し、異種油の混入、または油名が違う可能性がありますので、以下の対策を推奨します。減速機分析の結果、減速機は継続使用可能な状態にあると判断します。但し、将来的な摩耗進行の有無を確認するためにも傾向監視を継続することが有効です。定期的な分析今後懸念される疲労摩耗の進行を監視するため、定期的に分析を実施することを推奨します。異種油の混入および油名の確認分析データから新油と一致しないデータが確認されたことから、異種油の混入または油名が違っている可能性があります。油は設備の条件にあった適正な性能のものを使用することが重要であるため、異種油の混入の有無、油名を再確認することを推奨します。は良好と判断します。粘度粘度は、mm/sと新油値.mm/sに比較して、粘度変化率は-％で、当社推奨の管理限界値である±％以内であり、良好と判断します。水分は、と当社推奨の管理限界値の以下であり、良好と判断します。酸価は、と新油値.mgKOH/gに比較して高いものの、IRの結果で油劣化の兆候を示すカルボン酸の吸収が確認されていないことから、良好と判断します。IRIRチャートの結果、新油と使用油のスペクトルパターンはほぼ一致し、また、油劣化の兆候を示すカルボン酸の吸収が確認されていないことから、良好と判断します。は良好と判断します。計数汚染度計数汚染度は、NAS級と当社推奨の管理限界値NAS級以下であり、良好と判断します。重量汚染度は、.mg/mlと当社推奨の管理限界値mg/ml以下であり、良好と判断します。光学顕微鏡写真重量汚染度で濾過したフィルタ表面上の夾雑物を光学顕微鏡で観察した結果、金属片、鉄錆、砂等が観察されました。はフェログラフィーおよびSOAP-Tの結果から総合的に判断した結果、継続使用は可能ですが、機器の機能を保持するためにも傾向管理が有用と考えます。フェログラフィー【異常摩耗指数：Is値】Is値は異常摩耗の早期発見パラメータのつで、摩耗粒子を定量化するために用います。Is値は前回に比較しての乗から乗に低下し、低い値でした。フェログラフィー【定性分析：摩耗粒子および摩耗形態観察】分析結果から比較的多く観察された粒子は、以下の通りでした。疲労摩耗粒子・繰返し応力を受けて発生。Iカップリング発光分光分析【SOAP-T】検出された金属元素から発生箇所を推定すると、以下の通りでした。鉄、銅・ギヤ、軸受等リン、亜鉛、カルシウム、ナトリウム・外部混入異物SOAP-Tの結果、前回同様にリン、亜鉛が高い値で検出されました。リンと亜鉛は、添加剤成分として添加されていることがありますが、使用油である新日石タービンは、無添加油であることから、添加剤は含まれていません。このことから、異種油が混入したか、或いは、油名が違う可能性が考えられます。銅を使用した箇所の溶出・摩耗銅を使用した箇所は、転がり軸受の保持器が考えられます。保持器であった場合、今後摩耗が進行することで転動体とのギャップが大きくなると共に振動が増大し、摩耗の進行につながることが懸念されます。その他の銅を使用した箇所の溶出・摩耗潤滑油系統内で銅を使用している箇所は、潤滑油冷却器の配管などが考えられます。この箇所で溶出・摩耗が発生する場合は以下のことが考えられます。潤滑油冷却器の配管で摩耗していた場合、配管取付け部に緩みが生じて配管が振動し、継手部が外れたり、亀裂が生じて冷却水の混入にいたる場合があります。亜鉛系添加剤の影響により、潤滑油冷却器の配管で溶出していた場合、ピンホールが発生して冷却水の混入に至る場合があります。今後、油劣化の進行や水分濃度が上昇することに注意が必要です。バックラッシご提供いただいた減速機に関する情報から遊星歯車機構であることが分かりました。遊星歯車は、太陽歯車、内歯車、そして遊星歯車から構成されています。遊星歯車の個数は個ですので、遊星歯車と内歯車、遊星歯車と太陽歯車の接触点は合計で箇所となります。今回は、歯幅が不明でしたので歯幅をmmと仮定し、この部分のバックラッシを求めました。その結果、平均的に摩耗が発生していたと仮定した場合、バックラッシの増加量は以下の通りと推定されます。表バックラッシ増加量接触箇所 接触点 バックラッシ増加量 太陽歯車-遊星歯車 約×- 遊星歯車-内歯 約×- バックラッシ増加分の上限値は、メーカにより差異はあるものの、当社の推奨するバックラッシは、一般に推奨されるμmを管理目安にしています。この値に比較して十分に小さい値です。
報告№109-09136 報告№111-00233 | 分析№109-001160 分析№111-001160 | 111-001160 | 軸受は継続使用可能な状態にあると判断します。、は良好でした。分析結果は良好と判断します。計数汚染度計数汚染度はNAS級と当社推奨の管理限界値のNAS級以内にあり、良好と判断します。重量汚染度は.mg/mlと当社推奨の管理限界値のmg/ml以内にあり、良好と判断します。機器の潤滑状態機器の潤滑状態は正常と判断します。SOAPSOAPの結果、油の添加剤成分であるリンが検出されました。摩耗により発生する鉄および錫が検出されていないことから、良好と判断します。D－SOAPD－SOAPの結果、摩耗により発生する鉄および錫が検出されていないことから、良好と判断します。フェログラフィー異常摩耗の早期発見パラメータであるフェログラフィーのIs値がのマイナス乗と良好の範囲にあることから、潤滑状態は正常と判断します。
報告№107-6588 報告№107-7034 | 分析№107-02904 分析№107-02766 | 107-02766 | 初期試験を実施した結果、観察された摩耗粒子から本試料には初期のなじみ摩耗が発生していたと考えられました。今回のようになじみ過程で切削粒子、シビア粒子が観察された場合は、なじみ過程が正常に終了していない場合があり、異常摩耗に進展することも懸念する必要があります。なじみ過程が正常な状態で終了した場合、切削粒子、シビア粒子は観察されることが少なく、従って、今回のなじみ過程では、局部的な金属接触がごく一部で発生したと考えられます。この接触が、既に正常な状態に推移しているか、或いは、進行しているのかを確認するため、ヶ月後に再度初期試験を実施することを推奨します。これらのことは、異常摩耗の早期発見パラメータであるフェログラフィーのIs値がの乗と良好の範囲にあるものの、摩耗粒子形態観察の結果、異物の噛み込みにより発生する切削粒子、金属接触が厳しい場合に発生するシビア粒子が観察されたこと以上のことから判断しました。
報告№109-09094 報告№110-00147 | 分析№109-000933 分析№110-000589 | 110-000589 | 有機物・有機化合物試験で検出されたピークには新グリースと異なるピークが検出されました。結論IRの結果で新油と異なるピークが確認されたことから、グリース名が違うか、或いは、異種グリースが混入した可能性が考えられますので、確認する必要があります。≪状態監視とパラメータ≫分析の目的および各分析のパラメータは以下の通りです。特性低下目的：グリースの分析結果から、グリースの物理的性状や劣化傾向などを確認する。全酸価JISK赤外線吸収スペクトルJISKちょう度JISK滴点JISK摩耗目的：グリース中の摩耗粒子を分析する事により、回転・摺動部の潤滑状態、摩耗劣化の程度、余寿命などを解析する。摩耗診断電子顕微鏡観察JISKX線マイクロアナリシス油中金属濃度）JISK≪分析結果≫特性低下全酸価：良好全酸価.mgKOH/gは新油値の.mgKOH/g以内にあることから問題は無いと判断します。赤外線吸収スペクトル：良好ちょう度：良好ちょう度値はと当社推奨の管理限界値であるから以内に留まっています。滴点：良好滴点はと当社推奨の管理限界値であるから以内に留まっています。摩耗摩耗診断電子顕微鏡観察・X線マイクロアナリシス：今回は実施していません。油中金属濃度：今回は実施していません。
報告№108-6005 報告№108-0030 | 分析№108-00106 分析№108-00137 | 108-00137 | グリースの物理的性状、ギヤの潤滑状態を確認する。分析の結果、摩耗粒子の形態観察で潤滑状態が異常と判断するサイズの摩耗粒子が観察されなかったことから、ギヤは継続使用可能と判断します。D－SOAPで鉄、銅、アンチモン、錫が多く検出され、ました。これらの元素の中でも錫は比較的多く検出されていたことから、錫を使用した箇所の摩耗が進行していることが確認されました。一般に、錫はホワイトメタルなどのすべり軸受材や、転がり軸受の保持器などに使用されることが多く、そのため今回検出された錫とアンチモンが、これらの箇所から検出した可能性が考えられます。錫、アンチモンを使用した箇所がないかを確認し、摩耗箇所を特定することを推奨します。一方、グリースの物理的性状を示す滴点、全酸価、IRの各データは良好の範囲にあるものの、ちょう度が新グリースのに比較してと低下し、当社推奨の管理限界値を超えており、グリースが硬化していることが確認されました。硬化したグリースを使用した場合、油分の流動性が低くなり、ギヤ歯面で良好な油膜が保持しにくくなる可能性があります。そのため油膜切れが発生し、ギヤ歯面の摩耗が進行することが懸念されるため、グリース交換を推奨します。尚、報告書の管理表中に示しているSOAP／D－SOAPは、グリース潤滑の場合、摩耗粒子が均一に分散していないため、測定値が大きく変動することがありますので参考値としてお考え下さい。
報告№107-0366 報告№111-00786 | 分析№107-01900 分析№111-003909 | 111-003909 | 濾過前の試料油を分析した結果、摩耗粒子の形態観察で金属接触が厳しい場合に発生するシビア粒子、外部から混入したと思われる鉄錆、砂等が比較的多く観察されました。摩耗粒子の観察結果から、発生している摩耗形態は凝着摩耗であることがわかりました。観察された摩耗粒子は鉄系材料であることから、軸受摺動部や鉄系材料同士が局部的に接触する箇所、例えば軸受支持部などで発生している可能性が考えられます。これらの障害発生に対する弊害を勘案の上、ヶ月後に再分析を実施し、汚染度および摩耗の進行状況を確認されることを推奨します。尚、更油によりRBOTが前回に比較してmin増加していますので、今後は今回のRBOT値によりデータ管理を行います。
報告№108-0387 報告№108-0418 | 分析№108-02609 分析№108-02772 | 108-02772 | 本機器には、バウザーが設置されており、外部から混入する塵埃などの異物や、内部で発生する摩耗粒子などはバウザーで捕捉されると思われます。そのため、診断は油中の夾雑物がバウザーに捕捉されていることを前提にしました。分析の結果、汚染度はNAS級と清浄で、観察された粒子も比較的少ない状態でした。これは、バウザーの効果であると思われます。
報告№103-8031 報告№103-8031 | 分析№103-00559 分析№103-00559 | 10300559 | 分析の結果、本軸受は継続使用可能な状態にあると判断します。尚、を示す粘度、水分、全酸価、IRの各データは良好であり、この油は継続使用可能な範囲にあると判断します。を示す粘度、水分、全酸価、IRの各データは良好であり、この油は継続使用可能な範囲にあると判断します。粘度は良好と判断します。粘度はmm/sと新油値.mm/sに比較して、粘度変化率は-％で、管理限界値である％以内にあり、良好と判断します。水分は良好と判断します。水分は.ppmと管理限界値の以下であり、良好と判断します。全酸価は良好と判断します。全酸価は.mgKOH/gと新油値.mgKOH/g以内にあり、良好と判断します。IRは良好と判断します。IRはチャートに示すように新油に比較して変化はなく、良好と判断します。計数汚染度は良好と判断します。計数汚染度はNAS級と当社推奨の管理限界値内あり、良好と判断します。重量汚染度は良好と判断します。重量汚染度はmg/mlと良好でした。機器の潤滑状態本軸受は継続使用可能な状態にあると判断します。SOAPは良好でした。SOAPの結果、油の添加剤成分であるリンがppm、亜鉛がppm、カルシウムがppm検出されました。D－SOAPは良好でした。D－SOAPの結果、軸受の摩耗により発生した錫が検出されていないことから、良好と判断します。フェログラフィーは良好でした。フェログラフィーの結果、金属接触が厳しい場合に発生するシビア粒子が僅かに見られるものの、異常摩耗の早期発見パラメータであるIs値はの乗と良好の範囲にあり、軸受は継続使用可能な状態にあると判断します。
報告№109-09136 報告№112-00747 | 分析№109-001160 分析№112-003375 | 112-003375 | 油の劣化は確認されず、汚染度も良好な範囲にあることから、潤滑油は継続使用可能な状態にあると判断します。減速機減速機は継続使用可能な状態にあると判断します。但し、摩耗速度の早い切削摩耗や、剥離した箇所から損傷が広がりやすい疲労摩耗が確認されたことから、将来的な摩耗進行の有無を確認するためにも傾向監視を継続することが有効です。定期的な分析今後懸念される切削摩耗や疲労摩耗の進行を監視するため、定期的に分析を実施することを推奨します。バックラッシによる評価トライボ診断では、バックラッシの増加量を分析結果から計算できますので、構造が確認できる図面、ギヤの形式、歯形、モジュール、歯数、歯幅をお知らせ下さい。計算結果をご報告いたします。フェログラフィーおよびSOAP/D-SOAPの結果から総合的に判断した結果、ギヤ歯面および軸受は健全であり、継続使用可能と評価できますが、引続きギヤおよび軸受の機能が保持されていることを確認するためにも、潤滑油診断による傾向管理が有用と考えます。フェログラフィー【定量分析：Is値】Is値は異常摩耗の早期発見パラメータのつで、摩耗粒子を定量化するために用います。Is値は前回のの乗から乗に低下し、低い値でした。フェログラフィー【定性分析：摩耗粒子および摩耗形態観察】分析結果から比較的多く観察された粒子は、以下の通りでした。切削粒子・異物や金属表面の微小突起による切削摩耗により発生。疲労摩耗粒子・繰返し応力を受けて発生。観察された摩耗粒子の中でも切削粒子は、将来的な摩耗の進行に繋がる可能性を示唆しているため、傾向監視が必要と思われます。減速機で切削摩耗が発生した場合、減速機内部で使用されている転がり軸受が切削摩耗により生じた軌道面の損傷が起点となって、寿命が分の程度に低下することがあることから、切削摩耗には十分注意する必要があります。切削摩耗の発生原因となる混入異物が残留している場合、この異物により切削摩耗が継続して発生する可能性があります。Iカップリング発光分光分析【SOAP/D-SOAP】検出された金属元素から発生箇所を推定すると、以下の通りでした。鉄・ギヤ歯面、軸受等リン・添加剤カルシウム、アルミニウム、ケイ素、ナトリウム・外部混入異物計数汚染度は、前回に比較してNAS級からNAS級にランク低下し、良好でした。粘度、水分、酸価、IRの各データは、前回同様に良好でした。
報告№109-09136 報告№111-00661 | 分析№109-001160 分析№111-003319 | 111-003319 | 潤滑油は継続続使用可能な状態にあると判断します。但し、全酸価が上昇していることから、以下の対策を推奨します。分析周期の短縮今後、全酸価の上昇が予想されますので、分析周期を短縮して傾向監視を強化することを推奨します。全酸価全酸価は、前回の.mgKOH/gからmgKOH/gに上昇していました。現在のところ、IRで油劣化の兆候を示すカルボン酸の吸収が確認されていないことから、継続使用可能な状態にあると判断しますが、全酸価が上昇し始めていることから、今後の劣化進行に注意が必要です。水分がppmと新油値ppmに比較してやや高い値でした。使用油であるAlphasynPGは、ポリグリコールベースの合成ギヤオイルであるため、水分を吸収しやすい特性があります。前回に比較して減少していました。分析結果水分が新油に比較して若干高い値でした。粘度粘度はmm/sと新油値.mm/sに比較して、粘度変化率は+％で、当社推奨の管理限界値である±％以内にあり、良好と判断します。泡立ち試験泡立ち試験は-と良好でした。水分はppmと新油値より高い値でした。全酸価全酸価はmgKOH/gと新油値.mgKOH/gに比較して高いものの、IRの結果で油劣化の兆候を示すカルボン酸の吸収が確認されていないことから、良好と判断します。
報告№103-4533 | 分析№103-01695 | 103-01695 | 分析の結果、本軸受は継続使用可能な状態にあると判断します。このことは、異常摩耗の早期発見パラメータであるIs値がの乗と正常な潤滑範囲にあり、ベアリング軌道面から発生した摩耗粒子も小さく、マイルドな摩耗状態で進行していると考えられる。以上のことから判断しました。尚、SOAPの鉄濃度がppm、油量リットルから摩耗体積を計算すると.mmとなります。この体積からベアリング軌道面の摩耗面積を検討し、この情報を傾向管理する必要がありますので、ベアリング番号をお知らせ下さい。
報告№107-6000 報告№107-0016 | 分析№107-00010 分析№107-00050 | 107-00050 | 本試験は、トライボ診断を実施し、軸受の潤滑状態、汚染状況、油の劣化状態を確認することを目的としました。【軸受の潤滑状態】ベアリング軌道面の微小領域に摩耗が発生しているものの、転がり軸受の寿命の指標となるフレーキングの発生が確認されていないことから、現在のところ、ベアリングは継続使用可能な状態にあると判断します。【油の汚染状況】計数汚染度がナトリウム級と当社推奨の管理限界値内にあり、重量汚染度がmg/mlでした。【油の劣化状態】油の劣化状況を確認するために実施した粘度、水分、全酸価、IRの各データが良好であることから、この油は継続使用可能と判断します。
報告№109-09249 報告№109-09249 | 分析№109-001763 分析№109-001763 | 109-001763 | 分析の結果、全ての分析項目の値が当社推奨の管理基準を満たしており、新油分析値との比較結果も問題となる値はなかったことから、油は継続使用可能な状態であり、運転中における潤滑状態も正常であったものと判断します。特性低下特性低下に係るパラメータの分析結果は良好と判断します。粘度粘度はmm/sと新油値mm/sに対する粘度変化率は+％で、当社推奨の管理限界値である±％以内にあり、良好と判断します。全酸価添加タービン油については、当社では管理限界値を設定しておらず、新油分析値との比較及び他の分析項目の結果より全酸価の状態判断を行います。その結果、全酸価は.mgKOH/gと新油値に比較して若干高くなっていますが、IRチャートに示すように劣化の兆候として現れるカルボン酸などの有機物・有機化合物の発生が確認されていないことから、異常のない値と判断します。酸化安定度酸化安定度はminであり、当社推奨の管理限界値のmin以上であることから良好と判断します。有機物・有機化合物有機物・有機化合物は、IRチャートによる新油分析値との比較の結果、cm-付近に劣化の兆候を示すカルボン酸の吸収が確認されていないことから、良好と判断します。色相はLであり、新油値のL.に比較して大きな変化はないことから、良好と判断します。汚染に係るパラメータの分析結果は良好と判断します。水分は.であり、当社推奨の管理限界値の以下であることから良好と判断します。汚染粒子数はNAS級であり、当社推奨の管理限界値のNAS級以内であることから良好と判断します。汚染度物重量は.mg/mlであり、当社推奨の管理限界値のmg/ml以内であることから良好と判断します。摩耗運転中における潤滑状態は正常であったものと判断します。異常摩耗の早期発見パラメータであるフェログラフィーのIs値がのマイナス乗と当社基準値と比較して良好の範囲にあったことから潤滑箇所の潤滑状態は正常と判断します。金属濃度SOAP法により金属濃度を測定した結果、金属元素は検出されなかったことから、潤滑箇所で発生する金属接触による摩耗や、外部からの異物などの混入は見られず良好と判断します。金属濃度酸溶解法により金属濃度を測定した結果、外部から混入したと思われる亜鉛が、カルシウムが、ナトリウムがと僅かに検出されましたが良好と判断します。
報告№109-09136 報告№111-00196 | 分析№109-001160 分析№111-001028 | 111-001028 | 潤滑油および軸受は継続使用可能な状態にあり、保守サイクルおよび方法は適性であると判断します。なお、現在のところ軽度ですが、油中汚染粒子の噛み込みなどにより摩耗の発生が確認されていますので、今後は、定期的に分析を実施し、摩耗の進行状況を確認することを推奨します。次回採油時期は、本試料が油交換からヶ月後の採油であるため、ヶ月後を目安に実施されることを推奨します。フェログラフィー異常摩耗の早期発見パラメータとして摩耗粒子を定量化して評価するフェログラフィーのIs値は、潤滑状態がやや厳しいの乗でした。摩耗粒子の形態で比較的多く観察された粒子は、潤滑状態が正常な場合に発生する摩耗粒子、異物などの噛み込みにより発生する切削粒子、金属接触が厳しく、且つ、摩擦熱が高い場合に発生する黒錆でした。これらの摩耗粒子が観察された場合、潤滑部で発生している摩耗形態は、正常なマイルド摩耗、異物による切削摩耗と潤滑状態がやや厳しい凝着摩耗であることが分かります。特に、切削摩耗は摩耗形態の中でも摩耗進行速度が速く、転がり軸受でこの摩耗形態が発生した場合には寿命が分の程度に低下することも知られています。切削摩耗により生じた軌道面の損傷が起点となって転がり軸受の寿命となるフレーキングに進展することが懸念されます。電子顕微鏡・X線マイクロアナリシス観察された粒子をSEM・XMAで詳細に分析した結果、粒子には鉄、クロム、マンガンが比較的多く含まれており、成分割合から粒子は主に転がり軸受から発生していると推定できました。Iカップリング発光分光分析供試のタービン油を分析した結果、検出された金属元素は、SOAP-Tの結果表に示すように、鉄、鉛、銅、リン、亜鉛、カルシウム、ケイ素、ナトリウムが検出されました。これらの検出された金属元素から発生箇所を推定すると鉄、鉛、銅、亜鉛・軸受等リン、カルシウム、ケイ素、ナトリウム・外部混入異物であると思われます。このうち、機械部品が摩耗したと思われる元素はのグループです。計数汚染度、重量汚染度は良好でした。粒度分布は.～μmの範囲にあり、μmにピークが確認されました。粘度、水分、酸価、IR、RBOTの各データは良好でした。
報告№108-0401 報告№108-0401 | 分析№108-02685 分析№108-02685 | 108-02685 | 年月にストレーナに差圧が発生したため、ストレーナ表面を観察したところ目詰まりが確認された。メーカにストレーナ付着物の観察を依頼した結果、スラストメタルで使用しているホワイトメタルの錫であるとの見解であった。年月に定期点検があり、その際に軸受を分解する必要があるかを判断する。摩耗発生有無および摩耗形態分析の結果、潤滑状態の異常摩耗の早期発見パラメータであるフェログラフィーのIs値は、局部的な油膜が切れにより金属接触が発生するの乗にとやや高くなっており、また、摩耗粒子は、異物の噛み込みなどで発生する切削粒子と金属接触が厳しい場合に発生するシビア粒子とがやや多く観察されました。SEM・XMAによる摩耗粒子の詳細な観察の結果から、摩耗粒子の成分は鉄、クロムを含んでいることが判り、更にSOAP／D－SOAPの結果で軸受メタルの主成分である錫が検出されたことから、潤滑摺動部の遊星歯車および軸受では、切削摩耗と凝着摩耗が発生していることが確認されました。軸受メタルの摩耗程度軸受メタルは、メタルの主成分である錫がSOAPでppm、D－SOAPで検出されたことから摩耗していることが確認できました。頂いた図面からはメタルサイズが正確に確認できなかったため、サイズを仮定して摩耗深さを錫濃度ppm、油量Lから求めてみました。錫の摩耗体積＝錫濃度×-×油量×.×÷錫密度＝×-××.×÷.＝.平均的な摩耗深さ＝摩耗体積÷摩耗面積×＝.÷×＝あくまでも、サイズは仮定ですが、この計算の結果からはメタル表面の平均的な摩耗深さがμmとなり、表面粗さをsと仮定すると、約分の程度が摩耗していることが想定されました。今後の対策仮定に基づき求めた摩耗深さであったとすれば、現在のところ継続使用は可能な範囲にあると思われますが、メッシュのストレーナが目詰まりを起こしていることからストレーナの目開きサイズ以上の摩耗粒子が多く発生していると想像されます。本設備の周速は、非常に遅いため摺動面の油膜が健全に形成されるのは難しく、金属接触が生じやすいと想像され、加えて摩耗進行速度が速い切削摩耗も同時に観察されていることから、仮定の数値を基に求めた摩耗深さでは年月に予定している定期点検の際には、軸受の摩耗状況の確認が必要であると判断します。今回の平均的な摩耗深さの計算は、あくまでも仮定の数値です。点検の判断を行なうに正確な摩耗深さを計算する必要があるため、メタルサイズが必要ですので、ご提供下さい。
報告№108-6005 報告№108-0031 | 分析№108-00106 分析№108-00162 | 108-00162 | 、汚染度、軸受の潤滑状態を確認する。今回の採油は、機器停止中に軸受箱排油口から実施しているため、油循環中に採油した場合に比較し、油中粒子の沈降の影響を受け、分析データが高濃度に出る可能性があります。今回の分析は以上のことを踏まえて結果を検討しました。分析の結果、SOAP／D-SOAPで鉄、ナトリウムが多く検出され、異常摩耗の早期発見パラメータであるフェログラフィーのIs値がの乗と高い値を示していました。摩耗粒子の形態観察の結果、金属接触が厳しい場合に発生するシビア粒子、砂、樹脂等が多く観察されたことから、分析データが高い要因は、摩耗と外部混入異物の影響と考えられました。外部混入異物は採油の影響と考えられ、潤滑状態は直ちに異常ではないものの、今後更に摩耗が進行し、転がり軸受の寿命の指標となるフレーキングに進展することが懸念されるため、ヶ月後に再分析を実施し、摩耗の進行状況を確認することを推奨します。一方、を示すIRの結果、新油に比較して変化はなく、油劣化の兆候を示すカルボン酸の吸収も確認されていないことから、この油は継続使用可能と判断します。尚、上述しましたように、今回の採油は停止中の採油であるため、循環中の採油に比較してデータが高目に出る可能性があります。これは、運転中の採油であったなら今回データより低い値になることが考えられます。次回採油は、粒子の沈降の影響を極力抑え、油中粒子が均一な分散状態に近い状態で採油が実施できるように、主機運転中、または停止直後に採油を実施されることを推奨します。
報告№108-0387 報告№108-0497 | 分析№108-02609 分析№108-03577 | 108-03577 | 汚染度、ギヤ及び軸受の潤滑状態を確認する。今回の採油は、対象設備の停止中にドレンバルブから実施しているため、油循環中に採油した場合に比較し、油中粒子の沈降の影響を受け、分析データが高濃度に出る可能性があります。今回の分析は以上のことを踏まえて結果を検討します。分析の結果、前回に比較して計数汚染度の粒子数に大きな変化は確認されていませんが、D－SOAPの鉄濃度に増加傾向が確認されています。さらに異常摩耗の早期発見パラメータであるフェログラフィーのIs値がの乗から乗に桁上昇し、摩耗粒子の形態観察で金属接触が厳しい場合に発生するシビア粒子、疲労摩耗粒子が多く観察されたことから、潤滑状態が厳しくなっています。今後、さらに摩耗が進行することが懸念されるため、定期的に分析を実施し、摩耗の進行状況を確認されることを推奨します。次回の採油は、粒子の沈降の影響を少なくすることが重要であり、そのため油中粒子が均一な分散状態で実施されることが必要です。尚、バックラッシの増加量を分析結果から計算し、CBMによる傾向監視に役立てる事が出来ますので、構造が確認できる図面、ギヤの形式、歯形、モジュール、歯数、回転数、増速比、歯幅をお知らせ下さい。計算結果を報告します。
報告№107-6562 報告№107-6562 | 分析№107-02268 分析№107-02268 | 107-02268 | トライボ診断の結果、泡立ち試験を除く項目は良好でした。泡立ち試験の結果は、一般的には消泡性能が低くいと判断できる値の-ですが、新油値の-に比較して若干低い値であり、僅かですが消泡性能が高いことが確認されました。一方、摩耗粒子の形態観察の結果、ギヤ歯面の摩耗で発生したと推定されるμmサイズのサイズの摩耗粒子が観察されました。ギヤボックスの油系統にはインラインフィルタとオフラインフィルタがあり、μmサイズ以上の粒子の大部分は捕捉されていると考えられます。それにもかかわらず、μmサイズのやや大型の摩耗粒子が確認されており、ギヤ歯面ではやや厳しい潤滑状態が発生している可能性があると思われました。今後さらに摩耗が進行することが懸念されるため、ヶ月以内に再度分析を実施し、摩耗の進行状況を確認することを推奨します。尚、油中摩耗粒子は、インラインフィルタやオフラインフィルタに捕捉され、異常な摩耗状態が発生したとしても正常な潤滑状態にあると誤認してしまう可能性が考えられます。これを避けるため、今後の診断に当たっては、これまでの採油箇所に加え、インラインフィルタやオフラインフィルタの捕捉物も分析し、その結果から潤滑状態を評価することを併せて推奨します。フィルタ捕捉物の分析を実施する際には、フィルタ流量、フィルタ使用時間などの追加情報が必要です。是非ご提供下さい。泡立ち試験の結果、新油値より若干低く、僅かですが消泡性能が高いことが確認されました。粘度は良好。粘度は.mm/sと新油値.mm/sに比較して、粘度変化率は-％で、当社推奨の管理限界値である±％以内にあり、良好と判断する。粘度はmm/sでした。粘度はmm/sでした。粘度指数はでした。粘度指数はでした。泡立ち試験は-でした。泡立ち試験は-と新油より若干低く、消泡性能が僅かですが高いことが確認されました。水分は良好。水分は.ppmと当社推奨の管理限界値の以下であり、良好と判断する。全酸価は良好。全酸価は.mgKOH/gと新油値.mgKOH/gに比較して高いものの、IRの結果で、劣化の兆候が確認されなかったことから、良好と判断します。機器の潤滑状態摩耗粒子の形態観察の結果、ギヤ歯面の疲労摩耗で発生したと推定されるμmサイズの摩耗粒子が観察されました。μmサイズの疲労摩耗粒子が観察されました。摩耗粒子の形態観察の結果でギヤ歯面の疲労摩耗で発生したμmサイズの摩耗粒子が観察されました。
報告№109-09136 報告№111-00411 | 分析№109-001160 分析№111-002413 | 111-002413 | 更油からの使用時間をもとに潤滑油の余寿命を評価したところ、潤滑油は次回定検まで使用可能と判断できました。次回定検時に更油を実施しない場合は、酸化安定度を知るための分析を実施し、余寿命を確認することを推奨します。酸化安定度はminであり、当社推奨の管理限界値のmin以上であることから、良好と判断します。
報告№109-09136 報告№109-09606 | 分析№109-001160 分析№109-003724 | 109-003724 | 、汚染度、潤滑状態は良好でした。潤滑油および軸受は継続使用可能な状態にあると判断します。
報告№102-6004 | 分析№102-00142 | 102-00142 | 濾過前の試料油を分析した結果、フェログラフィーを除く項目は良好でした。フェログラフィーの形態観察の結果、球状粒子が非常に多く見られました。これらの球状粒子が見られるのは、次の場合です。軸受摺動面で摩擦熱が高い場合に発生する。軸受摺動面などで発生した軸電流の影響により発生する。溶接スパッタが外部から混入した。これらの原因のうち、の軸電流が発生した場合では、球状粒子には鉄と錫が含まれていることが判っていますが、今回確認された球状粒子には鉄のみが検出され、錫が含まれていないことから、軸電流により発生していないことが確認できました。また、の溶接スパッタは、本試料油を採油した時に本発電所の他号機で工事が実施されており、雰囲気中の溶接スパッタが油に混入した可能性があります。したがって、今回の球状粒子の発生原因は、の摩耗、もしくは、の溶接スパッタの混入のどちらかと考えられました。摩耗か、溶接スパッタか、どちらかを確認するためには、一旦潤滑油を清浄に濾過し、濾過後直後のデータを取ると同時に、濾過後ヶ月以内に再度分析を実施し、摩耗により球状粒子が増加するのか、確認することが必要と判断します。球状粒子の検出は、軸受にとって致命的な摩擦摩耗現象となる場合が多く対応は至急対応する必要があります。
報告№104-0124 報告№104-0124 | 分析№104-00956 分析№104-00961 | 104-00961 | 本トライボ診断は、潤滑油を分析し、分析結果から潤滑、汚染状態及び機器の潤滑状態を評価することを目的としました。診断の結果、減速機ギヤ歯面でマイクロピッチングと異物の噛み込みにより発生した切削摩耗が発生していることが確認されました。但し、発生程度は軽度であり、継続使用可能な状態にあると判断します。これらのことは、以下のことから判断しました。SOAP／D－SOAPの結果、ギヤの摩耗により発生した鉄が検出されたこと異常摩耗の早期発見パラメータであるフェログラフィーのIs値がの乗と良好の範囲にあるものの、摩耗粒子の形態観察の結果、マイクロピッチングにより発生した摩耗粒子と異物の噛み込みにより発生した切削粒子が観察されたこと水分がppmと管理基準値を超えており、発錆予防のため更油を推奨します尚、減速機のバックラッシの増加を確認するためには、歯車のタイプ形状、モジュール、歯幅、歯数などの情報が必要です。是非、ご提供下さい。
報告№109-09136 報告№113-00468 | 分析№109-001160 分析№113-001917 | 113-001917 | 対象設備は継続使用可能な状態にあると判断します。但し、摩耗促進の要因となる固形のカルシウム化合物が高い値で検出されたことから以下の対策を推奨します。対策更油および次回点検でピストンリング、シリンダライナの点検固形のカルシウム化合物が高い濃度で検出されたため、この化合物がコンロッドメタルやクランクメタルの摩耗を促進させる可能性があることから、更油を推奨します。カルシウム化合物発生の原因は、ピストンリングやシリンダライナの摩耗によって燃焼ガスのシール性が低下し、燃焼ガス中の硫黄分と油中のカルシウム添加剤が中和反応するためと考えられます。そのため、次回点検ではピストンリングおよびシリンダライナの摩耗状態の点検を推奨します。定期的な分析今後懸念される切削摩耗、凝着摩耗の進行を監視するため、定期的に分析を実施することを推奨します。診断結果は良好と判断します。粘度前回に比較して今回の粘度は、mm/sから.mm/sに上昇していました。新油値mm/sに比較して、粘度変化率は+％で、当社推奨の管理限界値である±％以内であり、良好と判断します。水分前回に比較して今回の水分は、ppmからppmに増加しているものの、当社推奨の管理限界値の以下であり、良好と判断します。酸価・塩基価・IR酸価劣化の進行度は、酸価、塩基価、IRの結果から総合的に判断します。前回に比較して今回の酸価は、mgKOH/gからmgKOH/gに上昇していました。塩基価は前回に比較して.mgKOH/gから.mgKOH/gに低下しているものの、当社推奨の管理限界値mgKOH/g以上にあり、IRの結果で油劣化の兆候を示すカルボン酸の吸収が確認されていないことから、良好と判断します。計数汚染度前回同様に今回の計数汚染度は、NAS級を上回っており、汚染されていました。重量汚染度前回に比較して今回の重量汚染度は、mg/mlから.mg/mlに増加していました。光学顕微鏡写真重量汚染度で濾過したフィルタ表面上の夾雑物を光学顕微鏡で観察した結果、金属片、スラッジ、鉄錆、砂等が観察されました。粒度分布粒度分布は、.～.μmの範囲にあり、.μmにピークが確認されました。μm以下の粒子が多いことから、燃焼して発生したすす等であることが分かります。総合的に判断した結果、は許容範囲内にあり、機器は継続使用可能と判定しますが、摺動部の摩耗が認められたため、定期的に潤滑油分析を実施し、摩耗推移を監視することが有用と考えます。フェログラフィー【異常摩耗指数：Is値】Is値は異常摩耗の早期発見パラメータのつで、摩耗程度を定量化するために用います。今回のIs値はの乗と、やや高い値でした。また、前回に比較してIs値の上昇が確認されたことから、Is値の上昇傾向および限界値到達予測を表に示しました。Is値が限界値に達するのは年月と推定されました。フェログラフィー【定性分析：摩耗粒子の形態観察】観察された代表的な粒子は、以下の通りでした。正常な摩耗粒子・潤滑状態が正常なマイルド摩耗により発生。切削粒子・異物や金属表面の微小突起による切削摩耗により発生。シビア粒子・潤滑状態がやや厳しい凝着摩耗により発生。極微小領域で油膜切れが発生したことを示します。観察された摩耗粒子の中でも切削粒子、シビア粒子は、摩擦面が将来的に異常摩耗へ進展する可能性を示唆しているため、傾向監視が有用と思われます。詳細は、別紙傾向監視が必要な摩耗粒子をご覧ください。Iカップリング発光分光分析【SOAP-T】検出された金属元素と、想定される発生箇所は、以下の通りです。鉄、鉛、銅、クロム、アンチモン、錫・エンジン部品リン、亜鉛、カルシウム・添加剤アルミニウム、ケイ素、ナトリウム、マグネシウム、モリブデン・外部混入異物シリンダライナ、ピストンリングの摩耗SOAP-Tで鉄が.ppmと比較的高い値で検出され、フェログラフィーで鉄系のシビア粒子が観察されたことから、鉄を主成分とした部品、例えばシリンダライナやピストンリング等が摩耗している可能性があるため、今後の摩耗進行の監視が有用です。コンロッドメタル、クランクメタルの摩耗SOAP-Tで錫が.ppm、鉛が、銅が検出されたことから、コンロッドメタル、クランクメタルが摩耗していると推定されます。現時点では低濃度であることから継続使用可能と判断しますが、今後、摩耗が進行し異常摩耗に進展することを防止するため、摩耗推移の監視が有用です。詳細は、別紙コンロッドメタル・クランクメタルの摩耗をご覧ください。固形カルシウム化合物の生成SOAP-Tでカルシウムがppm検出されました。この固形カルシウムは、潤滑油に混入した燃焼ガス中の酸成分がカルシウム添加剤と中和反応して生成される比較的硬い化合物のため、摺動面に噛み込み、切削摩耗が進行することが懸念されます。詳細は、別紙固形カルシウム化合物の生成をご覧ください。
報告№108-0411 報告№110-00328 | 分析№108-02745 分析№110-001475 | 110-001475_100906 | ・摩耗状態グリース中の金属成分をSOAP／D－SOAPにより分析した結果、摩耗により発生したと思われる鉄、鉛、銅、錫が検出されました。一方、供試グリースを溶剤に溶かし、グリースに含まれている粒子をフェログラフィーにより観察した結果では、金属潤滑部が局部的に油膜切れを起して発生するシビア粒子、繰り返し応力を受けて発生する疲労摩耗粒子が観察されました。これらのことから、軸受潤滑部で発生している摩耗形態は、金属接触が厳しい場合に発生する凝着摩耗と、疲労により発生する疲労摩耗であることがわかりましたが、転がり軸受の寿命の指標としているフレーキングによる摩耗粒子が観察されなかったことから、本軸受は継続使用可能な状態にあると判断できます。・グリースのちょう度はと当社推奨の管理下限値を超え、滴点の低下が確認されました。また、全酸価はmgKOH/gと新グリース値のmgKOH/gに比較して高く、IRで新グリースと異なるピークが確認されたことから、グリース名が違うか、或いは、異種グリースが混入した可能性が考えられます。・グリース中の水分の結果、ppmと新グリース値のppmよりも高い値であることから、水分が混入した可能性があります。結論変色原因グリースが変色した原因は、グリースの劣化は確認されず、凝着摩耗および疲労摩耗による摩耗粒子が観察されたことから、発生した摩耗粒子によるものと思われます。ベアリングとグリースの状態軸受は継続使用可能な状態にあると判断できますが、グリースは水分の混入が確認されたため、グリースの劣化の進行やベアリングの錆の発生が懸念されます。発錆と劣化に対する対策グリースは、混入した水分の影響で酸化劣化が加速する懸念があります。ベアリング鋼は、水分により錆が発生しやすいため、グリースの入れ替えが必要で至急入れ替えることを推奨します。なお、グリースの入れ替えができない場合は、定期的な分析により錆の発生状況を監視するとともに、スラッジの発生状況を確認することを推奨します。定期的な分析今後、摩耗の進行を監視するため、定期的に分析を実施し、摩耗の進行状況を確認されることを推奨します。グリース名の確認IRで新グリースと異なるピークが確認されたことから、グリース名が違うか、或いは、異種グリースが混入した可能性がありますので、再度グリース名をご確認下さい。SOAP／D－SOAPのデータについて報告書の管理表中に示しているSOAP／D－SOAPは、グリース潤滑の場合、摩耗粒子が均一に分散していないため、測定値が大きく変動することがありますので参考値としてお考え下さい。グリースの物理的性状・ちょう度は当社推奨の管理下限値を超え、さらにIRで新グリースと異なるピークが確認されました。・水分の混入が確認されました。ちょう度ちょう度はと当社推奨の管理下限値を超えていたことから、硬化していることが分かりました。滴点滴点はと新グリース値に比較して低下していました。水分はppmと新グリース値mgKOH/gに比較して高い値でした。全酸価全酸価はmgKOH/gと新グリース値mgKOH/gに比較して高いものの、IRの結果で油劣化の兆候を示すカルボン酸の吸収が確認されていないことから、良好と判断します。IRIRの結果、油劣化の兆候を示すカルボン酸の吸収が確認されていないことから、良好と判断します。但し、新グリースと異なるピークが確認されたことから、グリース名が違うか、或いは、異種グリースが混入した可能性が考えられます。軸受の潤滑状態D－SOAPで転がり軸受の摩耗により発生した鉄、鉛、銅が検出されました。SOAPSOAPの結果、錫が検出されました。D－SOAPD－SOAPの結果、鉄、鉛、銅、錫が検出されました。D－SOAP摩耗粒子の形態観察の結果、金属潤滑部が局部的に油膜切れを起して発生する鉄系シビア粒子、繰返し応力を受けて発生する疲労摩耗粒子が観察されました。
報告№109-09136 報告№111-00149 | 分析№109-001160 分析№111-000744 | 111-000744_date111125 | 酸化安定度は、新油値に比較して大きな値であり減少傾向は確認されませんでした。更油から今回採油までのヶ月間で酸化防止剤の消耗は確認されていないことから、継続して使用した場合でも使用条件が同様であれば、次回定検まで使用できる可能性が高いと判断します。次回定検時に更油を実施しない場合は、酸化安定度を知るための分析を実施し、余寿命を確認することを推奨します。酸化安定度はminであり、当社推奨の管理限界値のmin以上であることから、良好と判断します。
報告№109-09094 報告№109-09094 | 分析№109-000945 分析№109-000945 | 109-000945_100127 | 分析の結果、有機物・有機化合物で検出されたピークには新グリースと異なるピークが検出されました。グリース名が違うか、或いは、異種グリースが混入した可能性が考えられますので、グリース名、異種グリース混入の可能性を確認する必要があります。≪状態監視とパラメータ≫分析の目的および各分析のパラメータは以下の通りです。特性低下目的：グリースの分析結果から、グリースの物理的性状や劣化傾向などを確認する。全酸価JISK赤外線吸収スペクトルJISKちょう度JISK滴点JISK摩耗目的：グリース中の摩耗粒子を分析する事により、回転・摺動部の潤滑状態、摩耗劣化の程度、余寿命などを解析する。摩耗診断電子顕微鏡観察JISKX線マイクロアナリシス油中金属濃度）JISK≪分析結果≫特性低下全酸価：良好全酸価.mgKOH/gは新油値の.mgKOH/g以内にあることから問題は無いと判断します。赤外線吸収スペクトル：良好ちょう度：良好ちょう度値と当社推奨の管理限界値であるから以内に留まっています。滴点：良好滴点はと新油値のに比較し高いものの問題は無いと判断します。摩耗摩耗診断電子顕微鏡観察・X線マイクロアナリシス：今回は実施していません。油中金属濃度：今回は実施していません。
報告№109-09136 報告№111-00295 | 分析№109-001160 分析№111-001387 | 111-001387 | 潤滑油は継続使用可能な状態にあると判断します。粘度、全酸価、IR、RBOTの各データは良好でした。油の余寿命は、使用油の使用期間または使用時間が不明であったため、ご依頼の油の余寿命に関する検討は行えませんでした。ただし、分析の結果で新油値がminであったことから、使用期間を仮にヶ月間と仮定すれば余寿命は十二分にあると言えます。可能であれば、使用期間、あるいは使用時間の情報をご提供下さい。水分は良好でした。
報告№109-09136 報告№110-00083 | 分析№109-001160 分析№110-000294 | 110-000294 | ・摩耗状態前回同様にD－SOAPの結果、潤滑油中からは鉄が検出されました。検出されたこれらの金属は、粒子観察の結果から異物の噛み込みなどで発生する切削粒子、金属潤滑部が局部的に油膜切れを起して発生するシビア粒子でした。これらのことから、切削摩耗凝着摩耗が混在して発生していることが分かりました。摩耗形態の中でも切削摩耗は、異物が混入していない状態に比較して摩耗進行速度が速く注意が必要で、定期的なトライボ診断による状態監視が必要と考えます。また、切削摩耗発生の原因となる混入異物が残留している場合、この異物により切削摩耗が継続して発生する可能性があります。異常摩耗の早期発見パラメータであるフェログラフィーのIs値が前回同様にの乗から変化はないものの高い範囲にあることから、潤滑状態は依然として厳しい状態にあると思われます。・汚染度前回に比較して計数汚染度はNAS級から変化はなく、良好でした。・前回同様にIR、RBOTの各データは良好でした。尚、RBOTが前回に比較してmin上昇しています。RBOTが上昇する要因は、更油や補給が考えられます。お客様からの情報では、更油や補給を実施していないことから、RBOTが上昇した原因は分かりませんでした。但し、今回の分析結果で、IRで異種油の混入などは確認されていないため、本試料油は継続使用可能な状態にあります。今後は、今回のRBOT値を基に潤滑油の寿命を評価します。潤滑油および軸受は継続使用可能な状態にあるものの、以下の対策が必要です。今後、切削摩耗等の進行を監視するため、摩耗試験を実施し、摩耗の進行状況を確認することを推奨します。
報告№109-09136 報告№113-00042 | 分析№109-001160 分析№113-000129 | 113-000129 | 潤滑油は継続使用可能な状態にあると判断します。分析結果粘度粘度はmm/sと新油値.mm/sに比較して、粘度変化率は-％で、当社推奨の管理限界値である±％以内にあり、良好と判断します。泡立ち試験泡立ち試験は-と新油値-以下にあり、良好と判断します。水分はと当社推奨の管理限界値の以下であり、良好と判断します。酸価は.mgKOH/gと新油値.mgKOH/gに比較して高いものの、IRの結果で油劣化の兆候を示すカルボン酸の吸収が確認されていないことから、良好と判断します。
報告№109-09136 報告№112-00734 | 分析№109-001160 分析№112-003336 | 112-003336 | 潤滑油の劣化はなく、汚染度は良好な範囲にあることから、継続使用可能と判断します。軸受は継続使用可能な状態にあると判断します。分析結果フェログラフィーおよびSOAP／D-SOAPの結果から総合的に判断した結果、軸受は健全であり、は良好と判断します。フェログラフィー【定量分析：Is値】Is値は異常摩耗の早期発見パラメータのつで、摩耗程度を定量化するために用います。今回のIs値はのマイナス乗と低い値でした。フェログラフィー【定性分析：摩耗粒子および摩耗形態観察】分析結果から観察された全ての粒子量は少でした。Iカップリング発光分光分析【SOAP／D-SOAP】検出された金属元素から発生箇所を推定すると、以下の通りでした。銅、錫・軸受バリウム・添加剤カルシウム、ナトリウム・外部混入異物前回に比較して計数汚染度はNAS級から等級に変化はなく、重量汚染度はmg/mlからmg/mlに減少し、共に管理限界値以下にあり、良好でした。．IR、RBOTの各データは良好でした。
報告№107-0500 報告№107-0500 | 分析№107-02931 分析№107-02931 | 107-02931 | 分析の結果、全てのデータが良好であることから、この油は継続使用可能であり、潤滑状態も正常と判断します。但し、摩耗粒子形態観察およびフィルタ写真で外部から混入したと思われる鉄錆、樹脂が多く観察されました。今回の採油方法が、サンプル瓶を直接油槽に沈めて採油を実施しており、採油機などを使用した採油方法に比較して、外部からの異物が混入しやすい状況にあると考えられます。次回採油時の採油方法は、採油機を使用するなどの最適な方法に改善されることを推奨します。は良好と判断します。粘度は良好と判断します。粘度は.mm/sと新油値.mm/sに比較して、粘度変化率は+.％で、当社推奨の管理限界値である±％以内にあり、良好と判断します。水分は良好と判断します。水分はppmと当社推奨の管理限界値の以下であり、良好と判断します。全酸価は良好と判断します。全酸価は.mgKOH/gと当社推奨の管理限界値の.mgKOH/g以内にあり、良好と判断します。IRの結果、良好と判断します。IRの結果、油劣化の兆候を示すカルボン酸の吸収が確認されていないことから、良好と判断します。は良好と判断します。計数汚染度は良好と判断します。計数汚染度はNAS級と当社推奨の管理限界値のNAS級以内にあり、良好と判断します。重量汚染度は良好と判断します。重量汚染度は.mg/mlと当社推奨の管理限界値のmg/ml以内にあり、良好と判断します。機器の潤滑状態機器の潤滑状態は正常と判断します。SOAPの結果は良好です。SOAPの結果、金属元素は検出されませんでした。D－SOAPの結果は良好です。D－SOAPの結果、鉄が、外部から混入したと思われるカルシウム、ナトリウムが共に検出されました。フェログラフィーの結果は良好です。異常摩耗の早期発見パラメータであるフェログラフィーのIs値がと良好の範囲にあり、潤滑状態は正常と判断します。
報告№109-09136 報告№114-00213 | 分析№109-001160 分析№114-000688 | 114-000688 | 分析の結果、重量汚染度がmg/mlと当社推奨の管理限界値を超えています。今後、油中の汚染物が軸受摺動面に噛み込み摩耗が進行することが懸念されます。軸受は継続使用可能と判断します。但し、軸受メタルおよびオイルリングの摩耗が確認されているため、以下の対策を推奨します。更油および油槽内の清掃油中の汚染度が高いことから、汚染物が軸受摺動面に噛み込み摩耗が進行することが懸念されるため、油量が少ないことから更油を推奨します。尚、更油をする際には、油槽内を清掃し、更油する新油もNAS級程度の清浄な潤滑油を更油することを推奨します。定期的な分析および分析周期の検討定期的な潤滑油分析によるトライボ診断を実施することにより、分析データの変化から異常の兆候を早期に発見することが可能となります。別紙金属摩耗粉の平衡速度から計算する採油周期に示すように、計算では運転時間が時間で平衡濃度に到達すると思われます。そのため、本設備は時間経過すれば、いつでも採油可能ですので、この時間を目安に次回の採油時期を検討することを推奨します。次回の結果で摩耗状態が良好と確認されれば、分析周期を定期分析の周期にもどし、異常な摩耗状態と確認できた場合には分析周期をさらに短縮して、傾向管理していくことを併せて推奨します。軸受メタルの情報提供今後軸受メタルの摩耗が進行した場合、摩耗程度を評価する必要がありますので、次回分析時には、メタルサイズ、油入れ替え後の稼働時間ならびに直近のメタル交換からの稼働時間をお知らせください。分析結果異常摩耗の早期発見のパラメータであるIs値は-レベルと正常です。また、異常摩耗の兆候を示す摩耗粒子が顕著に観察されなかったことから、は良好と判断します。SOAPの結果、軸受メタルの成分である錫が.と比較的高く、オイルリングの成分である銅がppm検出され、さらに鉛、アンチモンが検出されていることから、主軸および軸受メタル、オイルリングの摩耗が発生していると推定されます。今後、軸受メタルの摩耗が進行した場合、油膜が形成されにくくなり、最終的には焼損する場合もあるため、注意が必要です。また、オイルリングと主軸間、またはオイルリングと軸受台金側面との間で摩耗が発生している場合、オイルリングと主軸の間で摩擦が低下したり、台金との摩擦が増大するなどの影響でオイルリングが円滑に回転し難い状況が発生します。その結果、潤滑油のかき揚げ量が減少し、軸受摺動面で油膜切れを引き起こす可能性があります。計数汚染度は良好の範囲にあるものの、重量汚染度はmg/mlと当社推奨の管理限界値を超えています。フィルタグラムで粘ちょう物、金属片、鉄錆等が観察されていることから、汚染度が高い要因は、摩耗とスラッジ、そして外部混入異物の影響と思われます。粘度、水分、酸価、IRの各データは良好と判断します。
報告№107-0366 報告№107-0026 | 分析№107-01900 分析№108-00121 | 108-00121 | 粘度が.mm/sと新油のmm/sに比較して、粘度変化率は+％で、やや不良領域にありました。現在、ISOVGからISOVGに移行しているため異常ではなく、本試料油は継続使用可能と判断します。尚、RBOTが前回に比較し、min上昇したのは、前回から今回までの間に新油を補充したためです。今後は、今回のRBOT値によりデータ管理を行います。
報告№108-5028 報告№108-5028 | 分析№108-00936 分析№108-00936 | 108-00936 | トライボ診断の結果、泡立ち試験を除く項目は良好でした。泡立ち試験の結果は、一般的には消泡性能が低くいと判断できる値の-ですが、新油値の-と同レベルにあったため、良好と判断します。一方、摩耗粒子の形態観察で外部から混入したと思われる鉄錆、砂等が観察されたものの、潤滑状態指数はの乗と濾過設備のない機器であれば正常な潤滑状態にあると判断できる状況でした。但し、ギヤボックスの油系統にはインラインフィルタとオフラインフィルタがあり、μmサイズ以上の粒子の大部分は捕捉され、異常な摩耗状態が発生したとしても正常な潤滑状態にあると誤認してしまう可能性があります。フィルタの捕捉の影響による誤認を避けるため、今後の診断に当たっては、これまでの採油箇所に加え、インラインフィルタやオフラインフィルタの捕捉物も分析し、その結果から潤滑状態を評価することを推奨します。尚、フィルタ捕捉物の分析を実施する際には、フィルタ流量、フィルタ使用時間などの追加情報が必要です。是非ご提供下さい。泡立ち試験の結果、消泡性能が低いと判断できる値であるものの、新油と同レベルにありました。粘度は良好。粘度はmm/sと新油値.mm/sに比較して、粘度変化率は-％で、当社推奨の管理限界値である±％以内にあり、良好と判断する。粘度はmm/sでした。粘度はmm/sでした。粘度指数はでした。粘度指数はでした。泡立ち試験は-でした。泡立ち試験は-と新油と同レベルにあり、消泡性能が新油と同レベルにあることが確認されました。水分は良好。水分は.ppmと当社推奨の管理限界値の以下であり、良好と判断します。全酸価は良好。全酸価は.mgKOH/gと新油値.mgKOH/gに比較して高いものの、IRの結果で、劣化の兆候が確認されなかったことから、良好と判断します。機器の潤滑状態精密な濾過設備がない機器であれば、潤滑状態指数は正常の範囲にあると判断します。潤滑状態指数は正常の範囲にあると判断します。異常摩耗の早期発見パラメータである潤滑状態指数がの乗と、精密な濾過設備がない機器であれば、潤滑状態指数は正常の範囲にあると判断します。
報告№107-4514 報告№107-4514 | 分析№107-00767 分析№107-00767 | 107-00767 | トライボ診断の結果、粘度を除く項目は良好でした。粘度がmm/sと新油値mm/sに比較して、粘度変化率は-％で、当社推奨の管理限界値である±％を超えていました。IRの結果、異種油の混入や劣化の進行は確認されなかったことから、粘度の低下は、潤滑油の製造ロットによる差異、または、潤滑油の分子がせん断作用を受け粘度が低下したことなどが考えられます。現在のところ、本試料油は継続使用可能な状態にありますが、定期的に分析を実施し、粘度の低下および油の劣化の進行状況を確認することを推奨します。粘度が当社推奨の管理限界値を超えていました。粘度は当社推奨の管理限界値を超えていました。粘度はmm/sと新油値mm/sに比較して、粘度変化率は-％で、当社推奨の管理限界値である±％を超えていました。粘度はmm/sでした。粘度はmm/sでした。粘度指数はでした。粘度指数はでした。水分はppmでした。水分はppmと当社推奨の管理限界値の以下であり、良好と判断する。全酸価は良好。全酸価は.mgKOH/gと新油値.mgKOH/gに比較してやや高いものの、IRの結果で油の劣化が確認されなかったことから、良好と判断します。
報告№108-0204 報告№108-0199 | 分析№108-01503 分析№108-01404 | 108-01404 | 、軸受の潤滑状態を確認する。今回の採油は、対象設備の停止中に排油口から実施しているため、油循環中に採油した場合に比較し、油中粒子の沈降の影響を受け、分析データが高濃度に出る可能性があります。今回の分析は以上のことを踏まえて結果を検討しました。を示す粘度、水分、全酸価、RBOTの各データは良好の範囲にあることから、この油は継続使用可能と判断します。軸受の潤滑状態異常摩耗の早期発見パラメータであるフェログラフィーのIs値がの乗とやや高く、摩耗粒子の形態観察で異物の噛み込みにより発生する切削粒子、外部から混入したと思われる鉄錆、砂等がやや多く観察されました。Is値が高い要因は、今回の採油が停止中の排油口から実施したため、排油口配管内部に残留していた汚染物が検出されたものと考えられますが、観察された摩耗粒子の形態は切削摩耗であり、異物が混入していない状態に比較して、摩耗進行速度が速く注意が必要です。今後、更に摩耗が進行することが懸念されるため、運転を再開している場合、今回の分析項目に計数汚染度、SOAP／D－SOAPの分析項目を追加して、再分析を実施し、汚染度および摩耗の進行状況を確認されることを推奨します。採油について上述しましたように今回の採油は対象設備の停止中の採油であるため、油中の摩耗粒子などが平均的に分散した状態とはいえない状態で採油されている可能性があります。油槽排油口から採油を行う場合は、配管分の油量は廃油し、配管中に残留している汚染粒子を出来る限り排除することを併せて推奨します。
報告№101-0215 | 分析№101-01990 | 101-01990 | 分析の結果、フェログラフィーを除く項目は良好でした。フェログラフィーの結果、金属接触が厳しく、且つ、摩擦熱が高い場合に発生する球状粒子、外部から混入した砂、鉄錆等の異物、その異物が噛み込み発生した切削粒子が見られることから、摩耗状態は異物の噛み込み等により発生するアブレッシブ摩耗と金属のすべり接触により発生する凝着摩耗が同時に発生していると考えられました。ガイドメタルでこのような状況にあるのは、メタルギャップの調整不足や発電機軸の振れ回りが発生し、局部的に油膜切れが発生している可能性があります。発電時、及び、揚水時に主軸が若干傾斜していた場合、その傾斜で接触する側の軸受温度変化に注意する必要があります。巡視、監視の際に傾斜に関係する軸受の温度監視に注意を払って下さい。尚、分析の結果から、今後、更に摩耗が進行することが懸念されますのでヶ月以内に再分析を実施し、摩耗の進行状況を確認されることを推奨します。最後に、D－SOAPの錫濃度と油量Lから摩耗体積を計算すると.cmとなり、下図に示す直方体分が摩耗した計算となります。軸受サイズを御提示いただけますと摩耗深さを推定することが可能ですので、図面等をご提供くださいますよう、お願いします。図摩耗量の概念図
報告№109-09136 報告№112-00588 | 分析№109-001160 分析№112-002428 | 112-002428_date130313 | 、汚染状態、摩耗状態ポンプ減速機と潤滑油は、継続使用可能な状態であるため、分解点検の必要はないと判断します。余寿命予測フェログラフィーのIs値は、前回に比較しての乗から乗に桁低下し、安定した潤滑状態になっていることがわかります。このような安定した潤滑状態では、異常な方向に向かう上昇角を示さないことからIs値による余寿命予測はできませんが、前回と今回の各データを比較した結果から総合的に判断すると、少なくとも年程度の間は継続して使用が可能な状態にあると判断します。バックラッシによる評価トライボ診断では、バックラッシの増加量を分析結果から計算できますが、今回は情報が不足していたため、仮定して計算しております。不足している情報をお知らせ頂ければ、より正確な診断を行うことが出来ますので、可能であれば情報をお知らせ下さい。はフェログラフィーおよびSOAP-Tの結果から総合的に判断した結果、正常な状態にあると考えられます。フェログラフィー【定量分析：Is値】Is値は異常摩耗の早期発見パラメータのつで、摩耗粒子を定量化するために用います。Is値は前回に比較しての乗から乗に低下し、低い値でした。これは、潤滑状態が異常に向かう上昇角を示さないことから、安定した潤滑状態になっていると判断します。フェログラフィー【定性分析：摩耗粒子および摩耗形態観察】分析結果から比較的多く観察された粒子は、以下の通りでした。正常な摩耗粒子・潤滑状態が正常なマイルド摩耗により発生。Iカップリング発光分光分析【SOAP-T】検出された金属元素から発生箇所を推定すると、以下の通りでした。鉄・ギヤ、軸受等カルシウム、ナトリウム・外部混入異物は良好と判断します。計数汚染度計数汚染度は、NAS級と当社推奨の管理限界値NAS級以下にあり、良好と判断します。重量汚染度は、.mg/mlと当社推奨の管理限界値mg/ml以下にあり、良好と判断します。光学顕微鏡写真重量汚染度で濾過したフィルタ表面上の夾雑物を光学顕微鏡で観察した結果、金属片、鉄錆、砂等が観察されました。は良好と判断します。粘度粘度は、mm/sと新油値.mm/sに比較して、粘度変化率は-.％で、当社推奨の管理限界値である±％以内にあり、良好と判断します。水分は、と当社推奨の管理限界値の以下にあり、良好と判断します。酸価は、.mgKOH/gと新油値に比較して高いものの、IRの結果で油劣化の兆候を示すカルボン酸の吸収が確認されていないことから、良好と判断します。IRIRチャートの結果、新油と使用油のスペクトルパターンはほぼ一致し、また、油劣化の兆候を示すカルボン酸の吸収が確認されていないことから、良好と判断します。
報告№109-09136 報告№110-00218 | 分析№109-001160 分析№110-000838 | 110-000838 | ・摩耗状態潤滑油中から検出された主な金属元素はSOAPで鉄、鉛、銅、錫、D－SOAPで鉄、鉛、銅、アンチモン、錫が検出されました。検出された金属は、粒子観察の結果から潤滑状態が正常な場合に発生するマイルド摩耗粒子、異物の噛み込みなどで発生する切削粒子、金属潤滑部が局部的に油膜切れを起して発生するシビア粒子、銅合金、外部から混入したと思われる鉄錆等でした。摩耗状態は、異常摩耗の早期発見パラメータであるIs値であらわされますが、前回のの乗から乗に桁上昇し依然として高い範囲にあることから、潤滑状態は厳しい状態にあると思われます。オイルリングの主成分である銅と軸受メタルの主成分である錫が比較的多く検出されたことから、オイルリングと主軸間、またはオイルリングと軸受台金側面との間、主軸と軸受メタルの間で摩耗が発生していると考えられます。このような場合、オイルリングと主軸の間で摩擦が低下したり、台金との摩擦が増大するなどの影響でオイルリングが円滑に回転し難い状況が発生します。その結果、潤滑油のかき揚げ量が減少し、軸受摺動面で油膜切れが発生している可能性があると考えられます。・軸受メタルの摩耗軸受メタルの摩耗体積および摩耗深さを求めました。D－SOAPの錫濃度ppmと油量Lにより計算しました。メタル表面の平均的な摩耗深さは.μmとなり、メタルの表面粗さをsと仮定すると摩耗は軽微ですが、前回から日間で.μm摩耗しています。今後この摩耗速度で摩耗が進行した場合、遅くとも年月には鏡面部が発生すると推測されます。なお、軸受メタルの交換時期、更油前の摩耗深さが不明であるため、メタル使用開始からの摩耗深さを正確には計算することが出来ませんでした。・汚染度前回に比較して計数汚染度はNAS級からNAS級以上にランク増加し、当社推奨の管理限界値を超えていました。フィルタ表面の異物観察で金属片、鉄錆、銅合金が観察されたことから、汚染度が高い要因は、摩耗と外部混入異物の影響と思われます。・前回同様にIR、RBOTの各データは良好でした。潤滑油および軸受は継続使用可能な状態にあるものの、以下の対策が必要です。日常点検の際にオイルリングが円滑に回転しているかなど、オイルリングの回転状況を確認するとともに、ヶ月以内に再分析を実施し、摩耗の進行状況を確認することを推奨します。尚、今後軸受メタルの摩耗が進行した場合、摩耗程度を評価する必要がありますので、次回分析時には、直近のメタル交換時期および運転時間をお知らせください。
|  | 10602339 | 分析NO － 年月日 トライボシステム診断レポート会社名 ○○殿 分析項目 機種 新油 粘度指数 流動点 機番・使用箇所 ライン 粘度 引火点 油名 IWS 水分 比重 油種 作動油 全酸価 銅板腐食 採油日 年月日 NAS等級 粘度 他情報 重量汚染度 摩耗状態の判定良好注意要処置汚染状態の判定良好注意要処置良好注意要処置総合考察＜＞粘度指数はであった。粘度はmm/s、粘度はmm/sであった。水分は.であった。全酸価は.mgKOH/gであった。汚染度NAS級＜、重量汚染度.mg/mlであった。流動点は.であった。引火点はであった。密度は.g/cmであった。銅板腐食はaであった。
報告№109-09136 報告№111-00143 | 分析№109-001160 分析№111-000701 | 111-000701 | 潤滑油は継続使用可能な状態にあると判断します。粘度、全酸価、IR、RBOTの各データは良好でした。尚、RBOTは、新油値に比較して大きな値であり減少傾向は確認されませんでした。このことから、酸化防止剤の消耗は確認されず、この油は継続使用可能な状態にあると判断できました。水分は良好でした。
報告№107-0256 報告№107-0256 |  | 107-01380_1381 | を示す粘度、水分、全酸価、IRの各データは、全て良好と判断します。濾過効率は～％であり、かつ、清浄器出口サンプリング弁から採取した試料油の汚染度がNAS級と清浄な状態を保持できていることから、濾過精度は確保できていると判断します。を示す粘度、水分、全酸価、IRの各データは良好でした。油清浄器の濾過効率による油汚染度管理に関する考察油清浄器の濾過効率の指標であるβ値を確認するため、油清浄器の入口側と出口側の配管より採油を実施し、計数汚染度を実施しました。その結果を下表に示します。 ・ここで、 EMBEDExcel.Sheet.式および表に示す通り、その結果、～μmレンジが%～μmレンジが%～μmレンジが%～μmレンジが%であり、汚染度もNAS級と清浄な状態を保持できていることから、濾過精度は確保できていると判断できました。機器の摩耗油清浄器が設置されていることでNAS級と清浄になっていますが、油濾過機がないと仮定した場合、計算により求めた～μmレンジの汚染度はNAS級の汚染状態になる可能性を示唆するものととらえる事が出来ます。他のレンジを同様に計算すると以下のようになり、NAS級以上となりました。～～～～以上等級級以上油清浄器がなかったとした場合、以上のとおり摩耗粒子の発生によりNAS級以上の汚染された状態になることが推定されます。
報告№109-09468 報告№109-09468 | 分析№109-002895 分析№109-002895 | 109-002895 | ・摩耗状態油中金属濃度の結果で比較的多く検出された元素は、鉄および銅であり、観察された摩耗粒子は、外部から混入したと思われる砂等が比較的多く観察されました。転がり軸受寿命の指標としている摩耗粒子が観察されなかったことから、フレーキングは発生していないと判断できますが、異常摩耗の早期発見パラメータであるフェログラフィーのIs値がやや高いの乗でした。Is値が高い要因は、外部混入異物の影響と思われます。観察された外部混入異物は、採油箇所がドレン口であることから、ドレン口配管内に残留していた異物を採取した可能性が考えられます。・である粘度、水分、全酸価、IRの各データは良好でした。結論現在のところ、軸受および潤滑油は継続使用可能な状態にあると判断します。外部混入異物は、分析データに影響を及ぼすことがあるため、採油時には異物が混入しないように極力注意して採油することを推奨します。は良好と判断します。粘度粘度は.mm/sと新油値.mm/sに比較して、粘度変化率は+％で、当社推奨の管理限界値である±％以内にあり、良好と判断します。水分はと当社推奨の管理限界値の以下であり、良好と判断します。全酸価全酸価は.mgKOH/gと新油値.mgKOH/gに比較して僅かに高いものの、IRの結果で油劣化の兆候を示すカルボン酸の吸収が確認されていないことから、良好と判断します。IRIRの結果、油劣化の兆候を示すカルボン酸の吸収が確認されていないことから、良好と判断します。計数汚染度は当社推奨の管理限界値を超えていました。計数汚染度計数汚染度はNAS級以上と当社推奨の管理限界値のNAS級を超えていました。重量汚染度は.mg/mlでした。機器の潤滑状態摩耗粒子診断の結果、外部から混入したと思われる砂等が比較的多く観察されました。SOAPによる油中金属濃度SOAPによる油中金属濃度の結果、鉄、銅、油の添加剤成分であるリン、外部から混入したと思われる亜鉛、アルミニウム、ケイ素が検出されました。SOAPによる油中金属濃度SOAPによる油中金属濃度の結果、鉄、鉛、銅、油の添加剤成分であるリン、外部から混入したと思われる亜鉛、カルシウム、アルミニウム、ナトリウムが検出されました。摩耗粒子診断異常摩耗の早期発見パラメータであるIs値がの乗とやや高く、摩耗粒子の形態観察の結果、外部から混入したと思われる砂等が比較的多く観察されました。
報告№103-6119 | 分析№103-02145 | 103-02145 | 濾過前の試料油を分析した結果、計数汚染度がやや不良領域にあることから、今後、汚染物によるバルブ類の動作障害予防のため、ヶ月以内を目安に濾過を実施されることを推奨します。これらのことは、計数汚染度がNAS級とやや不良領域にあり、光学顕微鏡写真に示すように、外部から混入した異物が多く見られたこと以上のことから判断しました。但し、汚染の要因が、摩耗ではなく外部混入の異物によるものであるため、採油時に誤って混入した場合も考えられ、今回の汚染度は油槽内を代表していない場合が考えられます。又、今回の採油が油槽のドレンバルブなどの油槽底部の油を採取している場合は、汚染度が高い値を示す場合があります。採油方法に問題があると考えられる場合は、油が循環している状態で油槽中層部から再度採油を実施し、再評価されることを推奨します。
報告№109-09094 報告№111-00372 | 分析№109-000870 分析№111-001700 | 111-001700 | は良好と判断します。尚、RBOTがminと新油値のminに比較してmin減少していました。このまま継続使用した場合、この減少傾向から限界値に到達するのは、別紙図RBOTの減少傾向に示すように年月と推定されました。残りの継続使用期間は、約年であると予測されます。潤滑油は継続使用可能な状態にあると判断します。≪状態監視とパラメータ≫分析の目的および各分析のパラメータは以下の通りです。特性低下目的：油の分析結果から、や劣化傾向ならびに添加剤の消耗程度、残存寿命などを確認する。粘度JISK全酸価JISK赤外線吸収スペクトルJISK酸化安定度試験JISK汚染目的：油の分析結果から、砂塵あるいは水・異種油などによるや、異物混入の有無を確認する。水分JISK計数汚染度JISB重量汚染度JISB光学顕微鏡観察摩耗目的：油中の摩耗粒子を分析する事により、回転・摺動部の潤滑状態、摩耗劣化の程度、余寿命などを解析する。摩耗診断電子顕微鏡観察JISKX線マイクロアナリシス油中金属濃度JISK≪分析結果≫特性低下粘度：良好粘度値mm/sの新油値mm/sに対する変化率は+.％であり、当社推奨の管理限界値±％以内に留まっています。全酸価：良好全酸価.mgKOH/gは新油値の.mgKOH/g以内にあることから問題は無いと判断します。赤外線吸収スペクトル：良好酸化安定度試験：良好酸化安定度試験の結果、数値minは当社推奨の管理限界値min以上に留まっており、現時点での使用は可能と判断します。汚染水分：良好水分値ppmは当社推奨の管理限界値以内に留まっています。計数汚染度：今回は実施していません。重量汚染度：今回は実施していません。光学顕微鏡観察：今回は実施していません。摩耗摩耗診断電子顕微鏡観察・X線マイクロアナリシス：今回は実施していません。油中金属濃度：今回は実施していません。
報告№102-0279 | 分析№102-03052 | 102-03052 | 分析の結果、軸受軌道面には、微振動により発生した損傷が若干発生していると推定されるものの、継続使用可能な状態にあると判断します。これらのことは、異常摩耗の早期発見パラメータであるフェログラフィーのIs値がの乗と良好の範囲にあり、摩耗粒子の形態観察の結果、フレッティングにより発生した摩耗粒子が若干みられるものの、軸受の疲労摩耗により発生した摩耗粒子が確認されなかったことから判断しました。尚、を示す粘度、水分、全酸価、IRの各データが良好であることから、本試料油は継続使用可能と判断します。
報告№107-0366 報告№110-00467 | 分析№107-01900 分析№110-002102 | 110-002102 | 濾過前の試料油を分析した結果、RBOTが前回のminからminに上昇していました。前回に比較してD－SOAPで油の添加剤成分であるバリウムがからppmに増加していました。）RBOT前回の採油後に新油に入替を行い、前回から今回までの間にL補給しているにもかかわらず、RBOTは依然として低い値です。今後、急激に低下することも予想されます。）スラッジの発生D－SOAPでバリウムが検出されたことから、油の添加剤成分の析出が発生しているものと思われます。スラッジの影響により油膜形成に影響を及ぼすことが懸念されます。これらの障害発生に対する弊害を勘案の上、可能であれば濾過およびヶ月後に再分析を実施し、酸化防止剤の残存量を確認することを推奨します。
報告№109-09136 報告№111-00014 | 分析№109-001160 分析№111-000019 | 111-000019 | 潤滑油および対象設備は継続使用可能な状態にあると判断します。但し、サーボシリンダ内部などで摩耗の進行が確認されているため、ヶ月後に再分析を実施し、摩耗の進行状況を確認することを推奨します。また、使用油のFBKタービンSX-にもともと含まれていないカルシウムがppm検出されているため、異種油が混入したか、油名が誤っている場合も考えられますので、異種油混入の有無と油名の再確認をお願いいたします。
報告№106-0227 報告№106-0497 | 分析№106-01279 分析№106-02805 | 106-02805 | 濾過前の試料油を分析した結果、前回に比較して水分がppmからppmに上昇し、やや不良領域にありました。尚、計数汚染度は、水分の影響でセンサーエラーを起こし測定不能でした。今後、水分の影響で腐食摩耗に進展することが懸念されます。これらの障害発生に対する弊害を勘案の上、早めに水分除去を実施されることを推奨します。
報告№109-09136 報告№112-00074 | 分析№109-001160 分析№112-000195 | 112-000195 | 潤滑油および軸受は継続使用可能な状態にあると判断します。但し、軸受メタルの摩耗が進行していることから、今後も摩耗の進行を傾向監視するため、以下の対策を推奨します。定期的な分析摩耗の進行を監視するため、定期的に分析を実施し、分析データによる摩耗の進行状況を確認することを推奨します。軸受メタルの情報提供今後軸受メタルの摩耗が進行した場合、摩耗程度を評価する必要がありますので、次回分析時には、メタルサイズ、回転数、直近のメタル交換からの運転時間をお知らせください。フェログラフィーIs値は異常摩耗の早期発見パラメータのつで、摩耗粒子を定量化するために用います。前回に比較してIs値は.から.に大きな変化はなく、潤滑状態は正常と判断できます。Iカップリング発光分光分析【SOAP／D－SOAP】検出された金属元素は、SOAP／D－SOAPの結果表に示すように、鉄、ニッケル、錫、リン、カルシウム、アルミニウム、ナトリウムでした。検出された金属元素から発生箇所を推定すると鉄、ニッケル、錫・軸受等リン・オイル添加剤カルシウム、アルミニウム、ナトリウム・外部混入異物であると思われます。このうち、機械部品が摩耗したと思われる元素はのグループです。前回に比較してD－SOAPの錫が.からに増加していることから、軸受メタルの摩耗が進行していることが分かりました。今後、さらに摩耗が進行することが懸念されます。前回に比較して計数汚染度はNAS級からNAS級にランク上昇しているものの、当社推奨の管理限界値内にあり、良好でした。前回同様に粘度、水分、酸価、IR、RBOTの各データは良好でした。分析結果は良好と判断します。粘度粘度はmm/sと新油値mm/sに比較して、粘度変化率は-％で、当社推奨の管理限界値である±％以内にあり、良好と判断します。水分は.ppmと当社推奨の管理限界値の以下であり、良好と判断します。酸価は.mgKOH/gと新油値.mgKOH/g以内にあり、良好と判断します。IRIRの結果、油劣化の兆候を示すカルボン酸の吸収が確認されていないことから、良好と判断します。RBOTRBOTはminと当社推奨の管理限界値のmin以上であり、良好と判断します。は良好と判断します。計数汚染度計数汚染度はNAS級と当社推奨の管理限界値のNAS級以内であり、良好と判断します。重量汚染度は.mg/mlと当社推奨の管理限界値のmg/ml以内であり、良好と判断します。D－SOAPの結果、軸受の摩耗を示す錫が検出されました。SOAPSOAPの結果、ニッケルがppm、油の添加剤成分であるリンがppm、外部から混入したと思われるナトリウムがppm検出されました。D－SOAPD－SOAPの結果、鉄が、軸受の摩耗を示す錫が、外部から混入したと思われるカルシウム、ナトリウムが共に検出されました。フェログラフィー異常摩耗の早期発見パラメータであるフェログラフィーのIs値が.と良好の範囲にあり、潤滑状態は正常と判断します。
報告№109-09094 報告№110-00717 | 分析№109-000915 分析№110-002821 | 110-002821 | は良好と判断します。尚、RBOTがminと新油値のminに比較してmin減少していました。このまま継続使用した場合、この減少傾向から限界値に到達するのは、別紙図RBOTの減少傾向に示すように年月と推定されました。残りの継続使用期間は、約年ヶ月であると予測されます。潤滑油は継続使用可能な状態にあると判断します。≪状態監視とパラメータ≫分析の目的および各分析のパラメータは以下の通りです。特性低下目的：油の分析結果から、や劣化傾向ならびに添加剤の消耗程度、残存寿命などを確認する。粘度JISK全酸価JISK赤外線吸収スペクトルJISK酸化安定度試験JISK汚染目的：油の分析結果から、砂塵あるいは水・異種油などによるや、異物混入の有無を確認する。水分JISK計数汚染度JISB重量汚染度JISB光学顕微鏡観察摩耗目的：油中の摩耗粒子を分析する事により、回転・摺動部の潤滑状態、摩耗劣化の程度、余寿命などを解析する。摩耗診断電子顕微鏡観察JISKX線マイクロアナリシス油中金属濃度）JISK≪分析結果≫特性低下粘度：良好粘度値mm/sの新油値mm/sに対する変化率は+.％であり、当社推奨の管理限界値±％以内に留まっています。全酸価：良好全酸価は新油値の.mgKOH/g以内にあることから、問題は無いと判断します。赤外線吸収スペクトル：良好酸化安定度試験：良好酸化安定度試験の結果、数値minは当社推奨の管理限界値min以上に留まっており、現時点での使用は可能と判断します。汚染水分：良好水分値ppmは当社推奨の管理限界値以内に留まっています。計数汚染度：今回は実施していません。重量汚染度：今回は実施していません。光学顕微鏡観察：今回は実施していません。摩耗摩耗診断電子顕微鏡観察・X線マイクロアナリシス：今回は実施していません。油中金属濃度：今回は実施していません。
報告№109-09249 報告№111-00550 | 分析№109-001747 分析№111-002500 | 111-002500 | 潤滑油および減速機は継続使用可能な状態であると判断します。但し、今後も摩耗の進行を傾向監視するため、以下の対策を推奨します。定期的な分析切削摩耗の進行を監視するため、定期的に分析を実施し、摩耗の進行状況を確認することを推奨します。バックラッシによる評価トライボ診断では、バックラッシの増加量を分析結果から計算できますので、構造が確認できる図面、ギヤの形式、歯形、モジュール、歯数、歯幅、油入替後の稼働時間ならびに分解点検後の稼働時間をお知らせ下さい。計算結果をご報告いたします。フェログラフィー異常摩耗の早期発見パラメータとして摩耗粒子を定量化して評価するフェログラフィーのIs値は、潤滑状態が正常なの乗でした。摩耗粒子の形態で比較的多く観察された粒子は、潤滑状態が正常な場合に発生する摩耗粒子異物の噛み込みにより発生する切削粒子でした。これらの摩耗粒子が観察された場合、潤滑部で発生している摩耗形態は、正常なマイルド摩耗異物による切削摩耗であることが分かります。減速機で切削摩耗が発生した場合、減速機内部で使用されている転がり軸受が切削摩耗により生じた軌道面の損傷が起点となって寿命が分の程度に低下することがあることから、切削摩耗には十分注意する必要があります。切削摩耗の発生原因となる混入異物が残留している場合、この異物により切削摩耗が継続して発生する可能性があります。Iカップリング発光分光分析供試の潤滑油を分析した結果、検出された金属は油中金属元素の結果表に示すように、鉄、リン、亜鉛、カルシウム、ナトリウムでした。検出されたこれらの金属元素から発生箇所を推定すると鉄・ギヤ・軸受等リン、亜鉛、カルシウム・オイル添加剤ナトリウム・外部混入異物であると思われます。このうち、機械部品が摩耗したと思われる元素はのグループです。水分、汚染粒子数の各データは良好でした。粘度、全酸価、酸化安定度、有機物・有機化合物の各データは良好でした。分析結果特性低下特性低下に係るパラメータの分析結果は良好と判断します。粘度粘度はmm/sと新油値.mm/sに対する粘度変化率は+％で、当社推奨の管理限界値である±％以内にあり、良好と判断します。全酸価添加油の全酸価は、油メーカによって初期値が違うため統一した管理基準を設定するのが困難であることから、当社では管理限界値を設定しておらず、新油分析値との比較及び他の分析項目の結果より全酸価の状態判断を行います。その結果、全酸価は.mgKOH/gと新油値.mgKOH/gに比較して変化はないことから、良好と判断します。酸化安定度酸化安定度はminであり、当社推奨の管理限界値のmin以上であることから良好と判断します。有機物・有機化合物有機物・有機化合物は、IRチャートによる新油分析値との比較の結果、cm-付近に劣化の兆候を示すカルボン酸の吸収が確認されていないことから、良好と判断します。色相はLであり、新油値のLに比較して大きな変化はないことから、良好と判断します。汚染に係るパラメータの分析結果は良好と判断します。水分はppmであり、当社推奨の管理限界値の以下であることから良好と判断します。汚染粒子数はNAS級であり、当社推奨の管理限界値のNAS級以内であることから良好と判断します。汚染度物重量はmg/mlでした。摩耗フェログラフィーによる摩耗粒子の観察の結果、潤滑状態が正常な場合に発生する摩耗粒子、異物の噛み込みにより発生する切削粒子が比較的多く観察されました。異常摩耗の早期発見パラメータであるフェログラフィーのIs値がの乗と良好の範囲にあるものの、摩耗粒子の形態観察の結果、潤滑状態が正常な場合に発生する摩耗粒子、異物の噛み込みにより発生する切削粒子が比較的多く観察されました。金属濃度SOAP法により金属濃度を測定した結果、油の添加剤成分であるリンがppm、亜鉛がppm、カルシウムがppm検出されました。金属濃度酸溶解法により金属濃度を測定した結果、潤滑箇所で発生する金属接触によって検出される鉄が、油の添加剤成分であるリンが、亜鉛が、カルシウムが、外部から混入したと思われるナトリウムが検出されました。
報告№109-09171 報告№109-09171 | 分析№109-001390 分析№109-001390 | 109-001390 | 分析の結果、観察された摩耗粒子には、微小な疲労摩耗粒子、銅合金がやや多く観察されていました。これを反映して異常摩耗の早期発見パラメータであるフェログラフィーのIs値がの乗とやや高くなっていることから、潤滑状態はやや厳しくなりつつあることが分かりました。本機は、回転数が毎分回転ときわめて低速であることから、良好な油膜の形成はし難く、このことが、潤滑状態がやや厳しくなっている要因だと思われます。本機は、回転数が低速であることから潤滑状態が厳しくても状態の急変はないと思われますが、念のため定期的な分析により摩耗の進行状況を確認する必要があります。次回分析の時期を理論的に求めたところ、最短で約時間となりました。この時間は、油中汚染物が均一になるために必要とする時間であり、この時間を経過すれば、再分析の結果から状態の傾向を確認することが可能となりますので、これを参考に次回分析時期を検討されることを推奨します。尚、を示す粘度、水分、全酸価、IRの各データが良好の範囲にあることから、この油は継続使用可能と判断します。は良好と判断します。粘度は良好と判断します。粘度は.mm/sと新油値mm/sに比較して、粘度変化率は-％で、当社推奨の管理限界値である±％以内にあり、良好と判断します。水分は良好と判断します。水分はppmと当社推奨の管理限界値の以下であり、良好と判断します。全酸価は良好と判断します。全酸価は.mgKOH/gと新油値.mgKOH/gに比較して高いものの、IRの結果で油劣化の兆候を示すカルボン酸の吸収が確認されていないことから、良好と判断します。IRの結果、良好と判断します。IRの結果、油劣化の兆候を示すカルボン酸の吸収が確認されていないことから、良好と判断します。計数汚染度は当社推奨の管理限界値に到達しています。計数汚染度は当社推奨の管理限界値に到達しています。計数汚染度はNAS級と当社推奨の管理限界値のNAS級に到達しています。重量汚染度はmg/mlとなっています。重量汚染度はmg/mlとなっています。機器の潤滑状態摩耗粒子診断の結果、微小な疲労摩耗粒子、銅合金がやや多く観察されています。SOAPによる油中金属濃度の結果、銅が検出されています。SOAPによる油中金属濃度の結果、銅、油の添加剤成分であるリン、外部から混入したと思われるアルミニウム、ナトリウム、ケイ素が検出されています。SOAPによる油中金属濃度の結果、鉄、銅が検出されています。SOAPによる油中金属濃度の結果、鉄、銅、亜鉛、油の添加剤成分であるリン、外部から混入したと思われるアルミニウム、カルシウム、ナトリウムが検出されています。摩耗粒子診断の結果、微小な疲労摩耗粒子、銅合金がやや多く観察されています。異常摩耗の早期発見パラメータであるIs値がの乗とやや高く、摩耗粒子の形態観察の結果、微小な疲労摩耗粒子、銅合金がやや多く観察されています。
報告№109-09094 報告№109-09094 | 分析№109-000930 分析№109-000930 | 109-000930_100127 | 分析の結果、ちょう度値と新グリース値に比較して上昇し、当社推奨の管理上限値であるを超えていることから、軟化していることが分かりました。軟化したグリースを使用した場合、グリースの漏洩や軸受等で油膜切れが発生することが懸念されるため、グリースを交換されることを推奨します。有機物・有機化合物の結果、新グリースと異なるピークが確認されたことから、グリース名が違うか、或いは、異種グリースが混入した可能性が考えられますので、ご確認下さい。≪状態監視とパラメータ≫分析の目的および各分析のパラメータは以下の通りです。特性低下目的：グリースの分析結果から、グリースの物理的性状や劣化傾向などを確認する。全酸価JISK赤外線吸収スペクトルJISKちょう度JISK滴点JISK摩耗目的：グリース中の摩耗粒子を分析する事により、回転・摺動部の潤滑状態、摩耗劣化の程度、余寿命などを解析する。摩耗診断電子顕微鏡観察JISKX線マイクロアナリシス油中金属濃度）JISK≪分析結果≫特性低下全酸価：良好全酸価mgKOH/gは新油値の.mgKOH/gに比較し高くはあるものの、有機物・有機化合物試験の結果で油劣化の兆候を示すカルボン酸の吸収が見られないことから問題は無いと判断します。赤外線吸収スペクトル：良好ちょう度：要処置ちょう度値と当社推奨の管理上限値であるを超えていました。滴点：良好滴点はと新油値のに比較し大きな変化はないことから問題は無いと判断します。摩耗摩耗診断電子顕微鏡観察・X線マイクロアナリシス：今回は実施していません。油中金属濃度：今回は実施していません。
報告№109-09136 報告№111-00149 | 分析№109-001160 分析№111-000747 | 111-000747_date111125 | 酸化安定度は、新油値に比較して大きな値であり減少傾向は確認されませんでした。更油から今回採油までのヶ月間で酸化防止剤の消耗は確認されていないことから、継続して使用した場合でも使用条件が同様であれば、次回定検まで使用できる可能性が高いと判断します。次回定検時に更油を実施しない場合は、酸化安定度を知るための分析を実施し、余寿命を確認することを推奨します。酸化安定度はminであり、当社推奨の管理限界値のmin以上であることから、良好と判断します。
報告№102-0273 | 分析№102-02747 | 102-02747 | 本試験は、潤滑油の分析結果から、軸受の潤滑状態を確認することを目的としました。考察ベアリングは使用可能な状態にあると考えられます。それは、前回に比較して、摩耗の過酷度を示すIs値、計数汚染度、D-SOAPの鉄濃度の各データに変化が見られなかったことから確認されました。
|  | 112-001530 | ポンプ軸受と潤滑油は、継続使用可能な状態であるため、分解点検の必要はないと判断します。但し、油中の汚染度が高く、今後も摩耗の進行を傾向監視するため、以下の対策を推奨します。更油および油槽内の清掃潤滑油が汚染されていることから、油槽内は汚染されていると思われます。更油をする際には、油槽内を清掃し、更油する新油もNAS級程度の清浄な潤滑油を更油することを推奨します。定期的な分析定期的な分析を実施することにより、データの変化から異常の兆候を早期に発見することが可能となります。今後懸念される切削摩耗および凝着摩耗の進行を監視するため、定期的に分析を実施することを推奨します。はフェログラフィーおよびSOAP-Tの結果から総合的に判断した結果、傾向管理が必要な状態にあると考えられます。フェログラフィー【定量分析：Is値】Is値は異常摩耗の早期発見パラメータのつで、摩耗粒子を定量化するために用います。今回のIs値はの乗と高い値でした。フェログラフィー【定性分析：摩耗粒子および摩耗形態観察】分析結果から比較的多く観察された粒子は、以下の通りでした。正常な摩耗粒子・潤滑状態が正常なマイルド摩耗により発生。切削粒子・異物や金属表面の微小突起による切削摩耗により発生。黒錆・潤滑状態がやや厳しい凝着摩耗により発生。金属接触が厳しく、且つ、高い摩擦熱が発生していると考えられます。観察された摩耗粒子の中でも切削粒子は、注意が必要です。切削摩耗は、他の摩耗形態に比較して摩耗進行速度が速く注意が必要で、定期的なトライボ診断による状態監視が必要と考えます。切削摩耗の原因となる混入異物が残留している場合、この異物により切削摩耗が継続して発生する可能性があります。Iカップリング発光分光分析【SOAP-T】検出された金属元素から発生箇所を推定すると、以下の通りでした。鉄、鉛、銅、アンチモン、錫、亜鉛・軸受等カルシウム、アルミニウム、ナトリウム・外部混入異物オイルリングの摩耗オイルリングと主軸間、またはオイルリングと軸受台金側面との間で摩耗が発生していると推定されます。このような場合、オイルリングと主軸の間で摩擦が低下したり、台金との摩擦が増大するなどの影響でオイルリングが円滑に回転し難い状況が発生します。その結果、潤滑油のかき揚げ量が減少し、軸受摺動面で油膜切れを引き起こす可能性があります。計数汚染度は当社推奨の管理限界値を超えていました。計数汚染度計数汚染度はNAS級以上と当社推奨の管理限界値NAS級を超えていました。重量汚染度はmg/mlと当社推奨の管理限界値mg/ml以下にあり、良好でした。光学顕微鏡写真重量汚染度で濾過したフィルタ表面上の夾雑物を光学顕微鏡で観察した結果、鉄錆、砂等が観察されました。は良好と判断します。粘度粘度はmm/sと新油値のmm/sに比較して、粘度変化率は-％で、当社推奨の管理限界値である±％以内にあり、良好と判断します。水分は.ppmと当社推奨の管理限界値の以下にあり、良好でした。酸価は.mgKOH/gと新油値の.mgKOH/gに変化はなく、良好と判断します。IRIRチャートの結果、新油と使用油のスペクトルパターンはほぼ一致し、また、油劣化の兆候を示すカルボン酸の吸収が確認されていないことから、良好と判断します。
報告№109-09136 報告№114-00213 | 分析№109-001160 分析№114-000695 | 114-000695 | 分析の結果、計数汚染度がNAS級と当社推奨の管理限界値以下であるものの、やや高い値となっています。今後、油中の汚染物が軸受摺動面に噛み込み摩耗が進行することが懸念されます。軸受は継続使用可能と判断します。但し、軸受メタルの摩耗が確認されているため、以下の対策を推奨します。定期的な分析および分析周期の検討定期的な潤滑油分析によるトライボ診断を実施することにより、分析データの変化から異常の兆候を早期に発見することが可能となります。別紙金属摩耗粉の平衡速度から計算する採油周期に示すように、計算では運転時間が時間で平衡濃度に到達すると思われます。そのため、本設備は時間経過すれば、いつでも採油可能ですので、この時間を目安に次回の採油時期を検討することを推奨します。次回の結果で摩耗状態が良好と確認されれば、分析周期を定期分析の周期にもどし、異常な摩耗状態と確認できた場合には分析周期をさらに短縮して、傾向管理していくことを併せて推奨します。軸受メタルの情報提供今後軸受メタルの摩耗が進行した場合、摩耗程度を評価する必要がありますので、次回分析時には、メタルサイズ、油入れ替え後の稼働時間ならびに直近のメタル交換からの稼働時間をお知らせください。分析結果異常摩耗の早期発見のパラメータであるIs値は-レベルと正常です。また、異常摩耗の兆候を示す摩耗粒子が顕著に観察されなかったことから、は良好と判断します。SOAPの結果、軸受メタルの成分である錫がppm検出されていることから、軸受メタルの摩耗が発生していると推定されます。今後、軸受メタルの摩耗が進行した場合、油膜が形成されにくくなり、最終的には焼損する場合もあるため、注意が必要です。計数汚染度はNAS級と当社推奨の管理限界値以下であるものの、やや高い値となっています。フィルタグラムで金属片、鉄錆、砂等が観察されていることから、汚染度が高い要因は、摩耗と外部混入異物の影響と思われます。粘度、水分、酸価、IRの各データは良好と判断します。
報告№109-09094 報告№110-00147 | 分析№109-000956 分析№110-000612 | 110-000612 | 有機物・有機化合物試験で検出されたピークには新グリースと異なるピークが検出されました。結論IRの結果で新油と異なるピークが確認されたことから、グリース名が違うか、或いは、異種グリースが混入した可能性が考えられますので、確認する必要があります。≪状態監視とパラメータ≫分析の目的および各分析のパラメータは以下の通りです。特性低下目的：グリースの分析結果から、グリースの物理的性状や劣化傾向などを確認する。全酸価JISK赤外線吸収スペクトルJISKちょう度JISK滴点JISK摩耗目的：グリース中の摩耗粒子を分析する事により、回転・摺動部の潤滑状態、摩耗劣化の程度、余寿命などを解析する。摩耗診断電子顕微鏡観察JISKX線マイクロアナリシス油中金属濃度）JISK≪分析結果≫特性低下全酸価：良好全酸価.mgKOH/gは新油値の.mgKOH/g以内にあることから問題は無いと判断します。赤外線吸収スペクトル：良好ちょう度：良好ちょう度値はと当社推奨の管理限界値であるから以内に留まっています。滴点：良好滴点はと当社推奨の管理限界値であるから以内に留まっています。摩耗摩耗診断電子顕微鏡観察・X線マイクロアナリシス：今回は実施していません。油中金属濃度：今回は実施していません。
報告№106-0227 報告№106-0310 | 分析№106-01279 分析№106-01667 | 106-01667 | 経緯油入替えの際に使用油の色が新油に比較して変色していた。目的使用油が変色した原因を確認する。考察分析の結果、油が変色した原因はベアリング軌道面および外輪とベアリングケース間で発生したフレッティングによる摩耗粒子によるものと考えられました。は新油に比較して大きな変化はなく、また汚染度も当社推奨の管理限界値内にあることから、現在のところ軸受および潤滑油は継続使用可能と判断できます。但し、摩耗粒子で観察されているフレッティング粒子が、今後軸受軌道面に噛み込み、転がり軸受の寿命の指標となるフレーキングに進展することが懸念されるため、運転再開からヶ月以内に度、ヶ月後に度、計回の分析を実施し、摩耗の進行状況を確認することを推奨します。これらのことは、摩耗粒子形態観察の結果、フレッティングにより発生する赤錆が多く観察されたことSOAP／D－SOAPの結果で鉄が検出されたこと全酸価およびIRの結果で劣化の進行が確認されなかったこと以上のことから判断しました。尚、今回の採油がポンプ停止後数日経過後にドレンプラグから実施しているため、油循環中の採油に比較して油中粒子が沈降して高濃度になっている部分を採油していることになり、油が循環している状態で採油を実施した場合に比較して、分析データが高くなり、異常な状態と判断してしまうなどの影響が出ることもあります。今後の採油は、停止直後、或いは、油循環中に採油を実施されることを推奨します。
報告№107-4508 報告№107-0111 | 分析№107-00526 分析№107-00590 | 107-00590 | トライボ診断を実施し、軸受の潤滑状態、汚染状況、油の劣化状態を確認する。分析の結果、現在のところ継続使用可能な状況にあることが確認されたものの、転がり軸受軌道面および保持器、ギヤ歯面等で摩耗が発生していることが確認されました。今後、更に摩耗が進行する可能性があるため、ヶ月後に再度分析を実施し、摩耗の進行状況を確認することを推奨します。これらのことは、異常摩耗の早期発見パラメータであるフェログラフィーのIs値がの乗とやや高く、摩耗粒子形態観察の結果、金属接触が厳しい場合に発生するシビア粒子、外部から混入したと思われる鉄錆、砂、局部的に高圧・高温となる場合に発生するフリクションポリマが観察されたことD－SOAPの結果、前回に比較して鉄および銅が増加していたこと以上のことから判断しました。尚、を示す粘度、水分、全酸価、IR、および、を示す計数汚染度、重量汚染度が良好の範囲にあり、この油は継続使用可能と判断します。
報告№107-4545 報告№109-09584 | 分析№107-02185 分析№109-003609 | 109-003609 | 前回に比較しての各データに変化はなく、良好でした。潤滑油は継続使用可能な状態にあると判断します。は良好と判断します。粘度粘度は.mm/sと新油値.mm/sに比較して、粘度変化率は-％で、当社推奨の管理限界値である±％以内にあり、良好と判断します。粘度粘度はmm/sでした。粘度指数粘度指数はでした。水分はと当社推奨の管理限界値の以下であり、良好と判断します。全酸価全酸価はmgKOH/gと新油値mgKOH/gに比較して高いものの、IRの結果で油劣化の兆候を示すカルボン酸の吸収が確認されていないことから、良好と判断します。
報告№109-09136 報告№113-00052 | 分析№109-001160 分析№113-000175 | 113-000175 | 油中の汚染度がやや高いことから、以下の対策を推奨します。濾過油中の汚染度がやや高いことから、バルブ類の動作障害の発生が懸念されるため、濾過を推奨します。はフェログラフィーおよびSOAP/D-SOAPの結果から総合的に判断した結果、正常な状態にあると考えられます。フェログラフィー【定量分析：Is値】Is値は異常摩耗の早期発見パラメータのつで、摩耗粒子を定量化するために用います。今回のIs値はのマイナス乗と低い値でした。フェログラフィー【定性分析：摩耗粒子および摩耗形態観察】分析結果から観察された全ての粒子量は少でした。Iカップリング発光分光分析【SOAP/D-SOAP】検出された金属元素から発生箇所を推定すると、以下の通りでした。リン、ナトリウム・外部混入異物計数汚染度は、前回に比較してNAS級からNAS級にランク上昇し、当社推奨の管理限界値に到達していました。フィルタ表面が茶褐色であり、粘ちょう物、金属片、鉄錆、砂等が観察されたことから、汚染度が高い要因はスラッジ、摩耗、外部混入異物の影響と思われます。水分は、前回同様に良好でした。
報告№109-09136 報告№112-00616 | 分析№109-001160 分析№112-002665 | 112-002665 | 軸受は継続使用可能な状態にあると判断します。但し、今後も摩耗の進行を傾向監視するため、以下の対策を推奨します。定期的な分析疲労摩耗の進行を監視するため、定期的に分析を実施し、分析データによる摩耗の進行状況を確認することを推奨します。はフェログラフィーおよびSOAP／D-SOAPの結果から総合的に判断した結果、傾向管理が必要な状態にあると考えられます。フェログラフィー【定量分析：Is値】Is値は異常摩耗の早期発見パラメータのつで、摩耗粒子を定量化するために用います。Is値は前回に比較しての乗から変化はないものの、高い値でした。フェログラフィー【定性分析：摩耗粒子および摩耗形態観察】分析結果から比較的多く観察された粒子は、以下の通りでした。正常な摩耗粒子・潤滑状態が正常なマイルド摩耗により発生。疲労摩耗粒子・繰返し応力を受けて発生。Iカップリング発光分光分析【SOAP／D-SOAP】検出された金属元素から発生箇所を推定すると、以下の通りでした。鉄、ニッケル、錫・軸受等リン・添加剤カルシウム、アルミニウム、ナトリウム・外部混入異物計数汚染度は、前回に比較してNAS級からNAS級にランク低下したものの、やや高い値でした。フィルタ表面の異物観察で金属片、鉄錆、砂等が観察されたことから、汚染度が高い要因は、摩耗と外部混入異物の影響と思われます。分析結果計数汚染度は、当社推奨の管理限界値以下にあるものの、やや高い値でした。計数汚染度計数汚染度はNAS級と当社推奨の管理限界値のNAS級以下にあるものの、やや高い値でした。重量汚染度はmg/mlでした。摩耗粒子の形態観察の結果、潤滑状態が正常な場合に発生する摩耗粒子、繰返し応力を受けて発生する疲労摩耗粒子が比較的多く観察されました。SOAPSOAPの結果、摩耗により発生する鉄が検出されました。D-SOAPD-SOAPの結果、摩耗により発生する鉄が検出されました。フェログラフィー異常摩耗の早期発見パラメータであるフェログラフィーのIs値がの乗と高く、摩耗粒子の形態観察の結果、潤滑状態が正常な場合に発生する摩耗粒子、繰返し応力を受けて発生する疲労摩耗粒子が比較的多く観察されました。
報告№109-09136 報告№113-00668 | 分析№109-001160 分析№113-002867 | 114000235 | 潤滑油は、重量汚染度がmg/ml以上となっており、汚染されていることが分かりました。汚染度が高いのは、機器停止中に油中粒子が沈降することで高濃度となるドレン部分から採油している影響や、潤滑油に添加されている固体潤滑剤であるモリブデンの影響と考えられます。一方、油中金属濃度分析の結果では、固体粒子成分の鉄がを超え異常な濃度となっており、また、ベアリングの組成の一部であるクロムも検出されています。このことから、当該設備は、他に比較して異常レベルが高く、短期間で異常度の進行を確認する必要があると判断されます。軸受は継続使用可能な状態にあると判断します。但し、今後の摩耗推移を確認するために短期間での傾向監視が必要と判断します。定期的な分析今後の疲労摩耗の推移を監視するため、定期的に分析を実施することを推奨します。最適な採油方法本試料油は、機器停止中にドレンから採油されているため、別紙油中粒子の沈降の影響に示すように、油中粒子が油槽底部に沈降し、分析データが高濃度に出ている可能性があります。正確なデータによる診断を行うためにも、今後の採油は、停止直後に実施されることを推奨します。異常摩耗の早期発見のパラメータであるIs値は、レベルと高い値でした。また、潤滑部の摩耗が認められたため、定期的に潤滑油分析を実施し、摩耗推移を監視することが有用と考えます。正常な摩耗粒子・潤滑状態が正常なマイルド摩耗により発生。疲労摩耗粒子・繰返し応力による金属疲労で発生。大型化するとフレーキングの発生が懸念されます。SOAP-Tで鉄がppm、クロムが.ppmとベアリング鋼の成分が高い値で検出されたことから、軸受の摩耗が懸念されます。直ちに異常となるような摩耗粒子は観察されなかったことから継続使用は可能と考えられますが、今後の摩耗推移を監視することが有用です。また、亜鉛がppmと比較的高い値で検出されました。亜鉛を使用した箇所の摩耗が発生していると思われます。発生箇所が亜鉛メッキされた部品であった場合、耐食性が低下して腐食に進展することが懸念されます。計数汚染度はNAS級を上回っており、当社推奨の管理限界値を超えていました。D-SOAPで油の添加剤成分であるリン、モリブデンが検出され、フィルタ表面残渣に金属片、粘ちょう物、鉄錆、砂等が観察されたことから、汚染度が高い要因は、摩耗とスラッジ、そして外部混入異物の影響と思われます。粘度、水分、酸価、IRの各データは良好です。
報告№106-6023 報告№106-6098 | 分析№106-00388 分析№106-02179 | 106-02179 | 精点Aを実施した結果、RBOTがminと前回のminから約年ヶ月間でmin減少していました。この減少傾向から限界値到達時期を別紙図により推定した結果、年月と推定されました。現在のところ継続使用可能と判断しますが、今後、RBOTの減少率が増大することも懸念されるため、年後に精点Aを実施し、RBOTの減少率を確認されることを推奨します。以上点検窓より採油機で採取。
報告№107-0076 報告№107-6517 | 分析№107-00347 分析№107-00551 | 107-00551 | 初期試験を実施した結果、摩耗の安定が確認され、潤滑油も継続使用可能と判断します。これらのことは、前回に比較して、計数汚染度はランク減少したことSOAP／D-SOAPの鉄および錫濃度に変化がないこと異常摩耗の早期発見パラメータであるフェログラフィーのIs値が.と良好の範囲にあること以上のことから判断しました。
報告№106-6102 報告№106-0457 | 分析№106-02223 分析№106-02613 | 106-02613 | 貴○○は廃止措置工事期間中であるが、運転状態にある機器においては保全計画を策定している。この中で当該機器については設備の状態監視保全の適用をおこなっている。油診断法により精度の高い状態監視活動を行う。トライボ診断の結果、軸受メタルの摩耗が若干確認されたものの、本軸受は継続使用可能な状態にあると判断します。但し、粘度が.mm/sと新油の.mm/sに比較して、粘度変化率は-.％で、当社推奨の管理限界値である±％を超えていることから、異種油の混入、或いは、油名が間違っている可能性がありますので、油名を再度ご確認下さい。
報告№103-0132 | 分析№103-01170 | 103-01170 | 分析の結果、前回に比較して、D－SOAPで鉄が上昇しました。摩耗粒子の形態観察の結果、外部から混入した鉄錆、繊維物がやや多く見られたことから、D－SOAPで検出された鉄は、主に外部から混入した鉄錆等の異物と考えられました。但し、異常摩耗の早期発見パラメータであるフェログラフィーのIs値がのマイナス乗と良好の範囲にあることから、潤滑状態は良好と判断します。これらのことは、摩耗粒子の形態観察の結果、外部から混入した鉄錆、繊維物が見られ、D－SOAPで、前回に比較して鉄が、.からに上昇しているものの、異常摩耗の早期発見パラメータであるフェログラフィーのIs値が、.と良好の範囲にあることから判断しました。
報告№109-09136 報告№112-00409 | 分析№109-001160 分析№112-001713 | 112-001713 | 潤滑油は継続使用可能な状態にあると判断します。分析結果は良好と判断します。粘度粘度は.mm/sと新油値mm/sに比較して、粘度変化率は-％で、当社推奨の管理限界値である±％以内にあり、良好と判断します。泡立ち試験泡立ち試験は-と新油値に比較して低い値でした。水分はと当社推奨の管理限界値の以下にあり、良好と判断します。酸価は.mgKOH/gと新油値.mgKOH/gに比較して高いものの、IRの結果で油劣化の兆候を示すカルボン酸の吸収が確認されていないことから、良好と判断します。
報告№109-09136 報告№111-00654 | 分析№109-001160 分析№111-003286 | 111-003286 | 潤滑油および軸受は継続使用可能な状態にあると判断します。今後は、本データを初期値として管理することを推奨します。、汚染状態、は良好でした。
報告№101-0119 | 分析№101-01027 | 101-01027_修正後 | 本試料油はμmのラインフィルタが設置されているため、油中の粒子が一定量除去されていると考えらます。したがって、このラインフィルタによる減少率を考慮して分析データを解析する必要があります。ラインフィルタによる減少率は今回いただいた試料油だけでは分りませんので、今回は.と仮定して解析を進めます。ラインフィルタにより割の粒子が減少するとした場合、油がパスして増加する粒子数は、今回計数汚染度～μmレンジですと個/mlの分のの個/mlとなります。更に、この発生粒子数から平衡濃度を計算します。平衡濃度は下式により求めます。平衡濃度＝発生粒子数／減少率・式ラインフィルタが設置されていない場合の減少率を.とすると平衡濃度は個/mlとなります。このことからも明らかなように、本試料油中の汚染度は、ラインフィルタによりNAS級と清浄な状態になっていますが、ラインフィルタがない場合、汚染度はNAS級以上の汚染状態になっていたと推定出来ます。このことは、ラインフィルタの有無にかかわらず、摩耗が進行していることを示しています。今回は、ラインフィルタの効率を仮定しておりますので、ラインフィルタの入口側と出口側から採油を実施し、実際の減少率を確認して判断する必要があります。但し、フェログラフィーの結果、確認された摩耗粒子が非常に少なく、且つ、D-SOAPの結果、油の添加剤成分が析出して発生している亜鉛がppmと他の元素に比較して多く検出されたことから、～μmサイズの粒子が多い要因は、添加剤成分として使用されているこの亜鉛成分が関係しているものと考えられます。この程度の濃度であれば、機器への影響は少なく、継続使用可能な状況にあると判断します。
報告№109-09249 報告№110-00298 | 分析№109-001747 分析№110-001160 | 110-001160 | 本試料は、汚染や摩耗に関するデータが異常として出やすいドレンバルブから採油されたにも関わらず、分析の結果は全ての分析項目の値が当社推奨の管理基準を満たしており、新油分析値との比較結果も問題となる値はなかったことから、油は継続使用可能な状態であり、また運転中における潤滑状態も正常であったものと判断します。分析結果特性低下特性低下に係るパラメータの分析結果は良好と判断します。粘度粘度はmm/sと新油値mm/sに対する粘度変化率は-.％で、当社推奨の管理限界値である±％以内にあり、良好と判断します。全酸価添加タービン油の全酸価は、油メーカによって初期値が違うため統一した管理基準を設定するのが困難であることから、当社では管理限界値を設定しておらず、新油分析値との比較及び他の分析項目の結果より全酸価の状態判断を行います。その結果、全酸価は.mgKOH/gと新油値.mgKOH/gに比較して若干高くなっていますが、IRチャートに示すように劣化の兆候として現れるカルボン酸などの有機物・有機化合物の発生が確認されていないことから、異常のない値と判断します。酸化安定度酸化安定度はminであり、当社推奨の管理限界値のmin以上であることから良好と判断します。有機物・有機化合物有機物・有機化合物は、IRチャートによる新油分析値との比較の結果、cm-付近に劣化の兆候を示すカルボン酸の吸収が確認されていないことから、良好と判断します。色相はLであり、新油値のLに比較して大きな変化はないことから、良好と判断します。汚染に係るパラメータの分析結果は良好と判断します。水分はppmであり、当社推奨の管理限界値の以下であることから良好と判断します。汚染粒子数はNAS級であり、当社推奨の管理限界値のNAS級以内であることから良好と判断します。汚染度物重量は.mg/mlであり、当社推奨の管理限界値のmg/ml以内であることから良好と判断します。摩耗運転中における潤滑状態は正常であったものと判断します。異常摩耗の早期発見パラメータであるフェログラフィーのIs値がのマイナス乗と当社基準値と比較して良好の範囲にあったことから潤滑箇所の潤滑状態は正常と判断します。金属濃度SOAP法により金属濃度を測定した結果、金属元素は検出されなかったことから、潤滑箇所で発生する金属接触による摩耗や、外部からの異物などの混入は見られず良好と判断します。金属濃度酸溶解法により金属濃度を測定した結果、潤滑箇所で発生する銅が、外部混入したと思われるカルシウム、ナトリウムがと僅かに検出されましたが良好と判断します。
報告№109-09136 報告№113-00537 | 分析№109-001160 分析№113-002300 | 113-002300 | 異常摩耗の早期発見のパラメータであるIs値は、レベルと高い値でした。また、潤滑部の摩耗が認められたため、定期的に潤滑油分析を実施し、摩耗推移を監視することが有用と考えます。フェログラフィーで観察された代表的な粒子は以下の通りです。正常な摩耗粒子・潤滑状態が正常なマイルド摩耗により発生。切削粒子・異物や金属表面の微小突起による切削摩耗により発生。切削粒子は、摩擦面が将来的に異常摩耗へ進展する可能性を示唆しているため、傾向監視が有用と思われます。詳細は、別紙傾向監視が必要な摩耗粒子をご覧ください。SOAP-Tで検出された銅はppmと比較的低濃度であり、銅系部品の溶出・摩耗は軽微であると考えられます。計数汚染度はNAS級と当社推奨の管理限界値以下であるものの、やや高い値でした。フィルタ残渣に金属片、鉄錆、砂等が観察されたことから、汚染度が高い要因は、摩耗粒子、外部混入異物と思われます。IRは良好です。
報告№108-0387 報告№108-0506 | 分析№108-02609 分析№108-03646 | 108-03646 | を確認する。分析の結果、粘度、水分、IR、全酸価の各データは良好です。これらのことは、以下のことから判断しています。粘度は、ISOVGの範囲にあったこと水分は、当社推奨の管理目安である以内にあったことIRの結果、油劣化の兆候を示すカルボン酸の吸収が確認されなかったこと全酸価は、新油データとの比較により判断しますが、今回は新油データとの比較はできませんでした。しかし、IRで油劣化の兆候を示すカルボン酸が確認されなかったことから良好と判断します。今回は、当社にダフニースーパータービンHTの新油データがないため、前述に示す通り現在の劣化状況を判断しました。今後、更油の時期を検討するためには、新油データとの比較による評価が不可欠ですので、是非新油をご提供下さい。
報告№109-09249 報告№111-00162 | 分析№109-001747 分析№111-000799 | 111-000799 | 潤滑油および対象設備は継続使用可能な状態であると判断します。但し、油膜切れにより発生した凝着摩耗が確認されているため、今後は定期的に分析を実施し、摩耗の進行状況を確認することを推奨します。次回分析時期は、増速機入力軸の回転数がrpmと仮定すると、稼動時間が.時間以上経過した時点で摩耗の進行の有無を評価することが可能ですので、これを目安にご検討下さい。フェログラフィー異常摩耗の早期発見パラメータとして摩耗粒子を定量化して評価するフェログラフィーのIs値は、潤滑状態がやや厳しいの乗でした。摩耗粒子の形態で比較的多く観察された粒子は、潤滑状態が正常な場合に発生する摩耗粒子、金属潤滑部が局部的に油膜切れを起して発生するシビア粒子でした。これらの摩耗粒子が観察された場合、潤滑部で発生している摩耗形態は、正常なマイルド摩耗、潤滑状態がやや厳しい凝着摩耗が発生していることが分かります。Iカップリング発光分光分析供試のタービン油を分析した結果、検出された金属は油中金属元素の結果表に示すように、鉄、錫、リン、カルシウム、ケイ素、ナトリウムでした。これら検出された金属元素から発生箇所を推定すると、鉄、錫・軸受等リン、カルシウム、ケイ素、ナトリウム・外部混入異物であると思われます。このうち、機械部品が摩耗したと思われる元素はのグループです。汚染粒子数はやや高い値でした。フィルタ表面の異物観察で金属片、鉄錆、砂等が観察されたことから、汚染度が高い要因は、摩耗と外部混入異物の影響と思われます。粘度、全酸価、酸化安定度、有機物・有機化合物の各データは良好でした。分析結果特性低下特性低下に係るパラメータの分析結果は良好と判断します。粘度粘度はmm/sと新油値mm/sに対する粘度変化率は-％で、当社推奨の管理限界値である±％以内にあり、良好と判断します。全酸価添加タービン油の全酸価は、油メーカによって初期値が違うため統一した管理基準を設定するのが困難であることから、当社では管理限界値を設定しておらず、新油分析値との比較及び他の分析項目の結果より全酸価の状態判断を行います。その結果、全酸価は.mgKOH/gと新油値.mgKOH/gに比較して若干高くなっていますが、IRチャートに示すように劣化の兆候として現れるカルボン酸などの有機物・有機化合物の発生が確認されていないことから、良好と判断します。酸化安定度酸化安定度はminであり、当社推奨の管理限界値のmin以上であることから良好と判断します。有機物・有機化合物有機物・有機化合物は、IRチャートによる新油分析値との比較の結果、cm-付近に劣化の兆候を示すカルボン酸の吸収が確認されていないことから、良好と判断します。色相はL.であり、新油値のL.に比較して変化はないことから、良好と判断します。汚染に係るパラメータの分析結果は、汚染粒子数はやや高い値でした。水分は.ppmであり、当社推奨の管理限界値の以下であることから良好と判断します。汚染粒子数はNAS級であり、当社推奨の管理限界値のNAS級以内であるものの、やや高い値でした。汚染度物重量は.mg/mlであり、当社推奨の管理限界値のmg/ml以内であることから良好と判断します。摩耗フェログラフィーによる摩耗粒子の観察の結果、潤滑状態が正常な場合に発生する摩耗粒子、金属潤滑部が局部的に油膜切れを起して発生するシビア粒子が比較的多く観察されました。異常摩耗の早期発見パラメータであるフェログラフィーのIs値がの乗とやや高く、摩耗粒子の形態観察の結果、潤滑状態が正常な場合に発生する摩耗粒子、金属潤滑部が局部的に油膜切れを起して発生するシビア粒子が比較的多く観察されました。金属濃度SOAP法により金属濃度を測定した結果、外部から混入したと思われるリンがppm、ケイ素がppm検出されましたが僅かであり良好と判断します。金属濃度酸溶解法により金属濃度を測定した結果、潤滑箇所で発生する金属接触によって検出される鉄が、錫が、外部から混入したと思われるカルシウム、ナトリウムが検出されましたが僅かであり良好と判断します。
報告№104-0378 報告№105-6035 | 分析№104-02669 分析№105-01274 | 105-01274 | 回目の初期試験を実施した結果、潤滑状態は安定し、潤滑油も継続使用が可能と判断します。これらのことは、前回に比較して、計数汚染度は等級に変化はないことSOAP／D-SOAPの鉄及び錫濃度に大きな変化がないこと異常摩耗の早期発見パラメータであるフェログラフィーのIs値が.と良好の範囲にあること以上のことから判断しました。
報告№102-0128 | 分析№102-01050 | 102-01050 | 軸受の摩耗は若干発生しているものの、軸受は継続使用可能な状態にあると判断します。但し、油の劣化が進行しているため、至急、更油が必要と判断します。尚、油の黒化原因は、油の劣化とスラッジの発生によるものと考えられます。分析の結果、粘度、全酸価、計数汚染度、重量汚染度、D－SOAPを除く項目は良好でした。異常を示す項目は以下のとおりです。粘度が新油に比較して％増加していました。全酸価がmgKOH/gと当社推奨の管理基準値.mgKOH/gを大きく超えていました。計数汚染度の結果、NAS級以上、重量汚染度がmg/mlと当社推奨の管理基準値を大きく超えていました。光学顕微鏡写真の結果、茶色のスラッジが多く見られました。SOAPの結果、日石三菱タービンには含まれていない亜鉛がppm検出されました。D－SOAPの結果、亜鉛が.ppm検出されたことから、茶色のスラッジは、亜鉛化合物であると考えられます。亜鉛は、日石三菱タービンには含まれていないことから、以前使用していた油種に含まれていたか、亜鉛メッキ等の亜鉛を使用している部分の溶出によるものと考えられました。
報告№101-8124 | 分析№101-03086 | 101-03086 | オーバーホール日経過後の初期試験を実施した結果、フェログラフィーを除く項目は良好でした。フェログラフィーの結果、摩耗の過酷度を示すIs値がマイナス乗と良好の範囲にあるものの、摩耗粒子の形態観察結果から、外部から混入した鉄錆、砂が見られ、更に、厳しい金属接触が起きている場合に発生する黒錆、球状粒子が観察されました。これは、初期のなじみ摩耗と、砂、鉄錆等の異物が軸受摺動面に混入したことで発生するアブレッシブ摩耗、さらに、微振動によるフレッティング摩耗が混在している事を表していると考えられました。但し、今回使用油のFBKタービンSHには使用されていない添加剤の亜鉛が検出されたことから、新油に旧使用油が若干混入した可能性があります。仮に、混入していたとすると、今回の厳しい摩耗と診断している内容は、更油以前の摩耗粒子であった可能性もあり得ます。一般に、軸受の初期のなじみは数時間程度で終了しますが、今回のようになじみ過程で球状粒子や黒錆が観察された場合は、なじみ過程が正常に終了していない場合があり、軸受の異常摩耗に進展することも懸念しなければなりません。なじみ過程が正常な状態で終了した場合、球状粒子や黒錆は観察される事が少なく、従って、今回のなじみ過程では、局部的な金属接触がごく一部で発生したと考えられます。この接触が、既に正常な状態に推移しているか、或いは、進行しているのかを確認するためには、週間以上の運転時間を経過した時点で再度採油し、分析することで判断できますのでヶ月以内に再分析を行うよう推奨します。
報告№109-09136 報告№112-00363 | 分析№109-001160 分析№112-001495 | 112-001495 | 更油からの経過日数をもとに潤滑油の余寿命を評価したところ、潤滑油は定検までのヶ月間は使用可能と判断できました。次回定検時に更油を実施しない場合は、酸化安定度を知るための分析を実施し、余寿命を確認することを推奨します。酸化安定度はminであり、当社推奨の管理限界値のmin以上であることから、良好と判断します。
報告№109-09136 | 分析№109-001160 | 112-002826 | 油の劣化進行は確認されなかったものの、油中の汚染度が高いことから、以下の対策を推奨します。対象設備は継続使用可能な状態にあると判断します。但し、将来的な摩耗進行の有無を確認するためにも傾向監視を継続することが有効です。濾過摩耗粒子や異物等がギヤ歯面や軸受軌道面に噛み込むことによる摩耗の進行が懸念されるため、可能であれば濾過を推奨します。定期的な分析今後懸念される切削摩耗、凝着摩耗、そして疲労摩耗の進行を監視するため、定期的に分析を実施することを推奨します。新油との比較による評価を示す粘度、酸価のデータは新油データを基準として評価しています。今回は油名が不明であったため評価できませんでしたが、今後評価する場合は、使用している新油を同時に分析することをご検討下さい。はフェログラフィーおよびSOAP-Tの結果から総合的に判断した結果、継続使用は可能ですが、機器の機能を保持するためにも傾向管理が有用と考えます。フェログラフィー【定量分析：Is値】Is値は異常摩耗の早期発見パラメータのつで、摩耗粒子を定量化するために用います。Is値はの乗とやや高い値でした。フェログラフィー【定性分析：摩耗粒子および摩耗形態観察】分析結果から比較的多く観察された粒子は、以下の通りでした。切削粒子・異物や金属表面の微小突起による切削摩耗により発生。シビア粒子・潤滑状態がやや厳しい凝着摩耗により発生。金属潤滑部が局部的に油膜切れを起していると考えられます。疲労摩耗粒子・繰返し応力を受けて発生。観察された摩耗粒子の中でも切削粒子、シビア粒子は、将来的な摩耗の進行に繋がる可能性を示唆しているため、傾向監視が必要と思われます。減速機で切削摩耗が発生した場合、減速機内部で使用されている転がり軸受が切削摩耗により生じた軌道面の損傷が起点となって寿命が分の程度に低下することがあることから、切削摩耗には十分注意する必要があります。切削摩耗の発生原因となる混入異物が残留している場合、この異物により切削摩耗が継続して発生する可能性があります。シビア粒子は、凝着摩耗に分類されます。この摩耗粒子は、ギヤ歯面や軸受軌道面で凝着、破断を繰り返し、この過程で生じる移着粒子が成長して摩耗粒子となります。そのため、ギヤ歯面や軸受軌道面では局部的に油膜切れが発生していることを示しています。この状態が継続した場合、摩耗粒子のサイズは徐々に大型化していき、設備の損傷に至る場合がありますので、傾向監視が必要です。Iカップリング発光分光分析【SOAP-T】検出された金属元素から発生箇所を推定すると、以下の通りでした。鉄、錫、亜鉛・ギヤ、軸受等リン、カルシウム・添加剤バリウム、ナトリウム・外部混入異物計数汚染度は、NAS級以上と当社推奨の管理限界値を超えていました。摩耗粒子の形態観察およびSOAP-Tの結果から、汚染度が高い要因は摩耗と外部混入異物の影響と思われます。粘度粘度はmm/sとISOVG規格内にありました。水分はppmと当社推奨の管理限界値以下であり、良好でした。酸価は油名が不明であったため、新油データとの比較ができず評価できませんでした。潤滑油および設備の劣化比較と傾向はフェログラフィーおよびSOAP-Tの結果から総合的に判断した結果、前回同様に傾向管理が必要な状態にあると考えられます。フェログラフィー【定量分析：Is値】Is値は前回に比較しての乗から乗に上昇し、やや高い値でした。フェログラフィー【定性分析：摩耗粒子および摩耗形態観察】前回同様に疲労摩耗粒子が比較的多く観察されました。また今回は切削粒子、シビア粒子が比較的多く観察されました。Iカップリング発光分光分析【SOAP-T】前回と比較して鉄が.ppmから.ppmに減少していました。計数汚染度は、前回同様にNAS級以上と当社推奨の管理限界値NAS級を超えていました。粘度粘度は前回に比較してmm/sからmm/sに低下し、前回同様にISOVG規格内にありました。水分は前回に比較して.ppmからppmに減少し、前回同様に当社推奨の管理限界値以下であり、良好でした。酸価は前回に比較して.mgKOH/gから.mgKOH/gに低下していることから、油劣化は進行していないと考えられます。
報告№109-09136 報告№111-00053 | 分析№109-001160 分析№111-000192 | 111-000192 | 更油からの使用時間をもとに潤滑油の余寿命を評価したところ、潤滑油は次回定検まで使用可能と判断できました。次回定検時に更油を実施しない場合は、酸化安定度を知るための分析を実施し、余寿命を確認することを推奨します。酸化安定度はminであり、当社推奨の管理限界値のmin以上であることから、良好と判断します。
報告№108-0387 報告№109-09071 | 分析№108-02609 分析№109-000684 | 109-000684 | 今回の採油は、主機停止中にドレンバルブから実施しているため、別紙油中粒子の沈降の影響に示すように、沈降の影響を受けて分析データが高濃度に出る可能性があります。今回の分析は、以上のことを踏まえて結果を検討します。分析の結果、摩耗粒子の形態観察で異物の噛み込みにより発生する切削粒子、金属接触が厳しい場合に発生するシビア粒子、疲労摩耗粒子、外部から混入したと思われる砂等がやや多く観察されたことから、発生している摩耗形態は切削摩耗、凝着摩耗、疲労摩耗が混在していることが分かりました。観察された摩耗粒子の中にはμmサイズのシビア粒子が観察されましたが、視野に個と少ないことから、現状は正常な範囲にあると判断します。しかし、これに加えて切削摩耗が転がり軸受で発生している場合、寿命が分の程度になることが知られているため、転がり軸受の摩耗状態を把握するため、定期的に分析を実施し、摩耗の進行速度を確認されることを推奨します。一方、を示す粘度、水分、全酸価、IRの各データは良好であることから、この油は継続使用可能と判断します。これらのことは、異常摩耗の早期発見パラメータであるフェログラフィーのIs値がの乗と良好の範囲にあるものの、摩耗粒子の形態観察の結果、異物の噛み込みにより発生する切削粒子、金属接触が厳しい場合に発生するシビア粒子、疲労摩耗粒子、外部から混入したと思われる砂等がやや多く観察されたことD－SOAPの結果、鉄が検出されたことを示す粘度、水分、全酸価、IRの各データが良好であること以上のことから判断しました。尚、トライボ診断では、バックラッシの増加量を分析結果から計算できますので、構造が確認できる図面、ギヤの形式、歯形、モジュール、歯数、入力側の回転数、増速比、歯幅をお知らせ下さい。計算結果をご報告いたします。
報告№106-6008 報告№106-6033 | 分析№106-00119 分析№106-00760 | 106-00760 | 初期試験を実施した結果、摩耗粒子の形態観察で前回同様に摩擦熱が高い場合に発生する球状粒子、外部から混入した鉄錆が観察されたものの、計数汚染度は減少し、SOAP／D－SOAPの鉄および錫濃度に変化がないことから、潤滑状態は安定していることが確認できました。又、を示すIRおよび汚染度の各データが良好の範囲にあることから、潤滑油も継続使用可能と判断します。これらのことは、前回に比較して、計数汚染度はランク減少したことSOAP／D-SOAPの鉄及び錫濃度が変化がないこと異常摩耗の早期発見パラメータであるフェログラフィーのIs値が.と良好の範囲にあること以上のことから判断しました。
報告№109-09136 報告№111-00647 | 分析№109-001160 分析№111-003240 | 111-003240 | 潤滑油は継続使用可能な状態にあると判断します。前回同様に粘度、全酸価、IR、RBOTの各データは良好でした。油の余寿命は、使用油の使用期間または使用時間が不明であったため、ご依頼の油の余寿命に関する検討は行えませんでした。但し、分析の結果で新油値がminであったことから、使用期間を仮にヶ月間と仮定すれば余寿命は十二分にあると言えます。可能であれば、使用期間、あるいは使用時間の情報をご提供下さい。前回同様に水分は良好でした。
報告№105-6050 | 分析№105-01526 | 105-01526 | 精点Aを実施した結果、潤滑油中に外部から混入した鉄錆などの汚染物がやや多く確認されました。今後、これらの異物が軸受摺動面に噛み込み摩耗が進行することが懸念されるため、ヶ月以内に精点Bを実施し、汚染状況及び摩耗の進行状況を確認されることを推奨します。一方、SOAPで銅がppm、ケイ素がppm検出されました。銅が検出された原因は以下のように、油の添加剤成分である亜鉛系添加剤と銅が反応して溶出する。冷却用蛇管にフィンがついていた場合、振動により摩耗する。及びの現象が同時に起こる。等が考えられますが、今回の銅の検出は分析の結果からの可能性が高いと推定されます。銅の溶出は、冷却蛇管と添加剤成分との反応で発生しますが以下の点に注意が必要です。冷却蛇管が溶解、又は、摩耗している場合、蛇管にピンホールが発生することへの注意が必要です。この場合、潤滑油に水分が混入しますので、水分値の増加により確認できます。油中の銅濃度が以上になった場合、別添資料鉱油の酸化に対する金属触媒の影響に示すとおり油の劣化速度が加速しますので、銅濃度は以下で管理されることを推奨します。銅濃度が増加傾向を示すような場合、油種の変更が必要です。又、ケイ素が検出された原因は、油の添加剤の消泡剤の主成分ですが、通常、消泡剤のケイ素は～程度です。今回検出されたケイ素は消泡剤の可能性も考えられます。ケイ素は、砂の主成分ですがフェログラフィーでは砂が多く観察されていないことから、外部から混入した砂によるものではないと思われます。シリコングリースをシール部に塗布している場合、このシリコングリースが潤滑油に混入している可能性が考えられます。以上のことから、ケイ素が検出されたのは、かの可能性があります。シリコングリースを使用している箇所があるかについてご確認下さい。これらのことは、計数汚染度がNAS級とやや高いこと異常摩耗の早期発見パラメータであるフェログラフィーのIs値がの乗とやや高く、摩耗粒子形態観察の結果、外部から混入した鉄錆が多く観察されたことD－SOAPの結果、鉄が検出されたこと以上のことから判断しました。
報告№108-0411 報告№110-00656 | 分析№108-02744 分析№110-003019 | 110-003019 | は、油の粘度変化率、油中のスラッジの発生量などを判断パラメータに、粘度、全酸価、有機物・有機化合物、酸化安定度で評価します。分析の結果、油の粘性を示す粘度は、新油値のmm/sに比較して粘度変化率が+％のmm/sとほぼ変化はなく、また油中のスラッジの発生量を示す全酸価は、新油値の.mgKOH/gに対してと減少しており、さらには有機物・有機化合物の結果でも油が劣化した場合に発生するカルボン酸の発生も確認されず、酸化防止剤の残存量を示す酸化安定度は、限界値minに比較して、十分に残量があるminであった。以上のように、の健全性を示す各パラメータは全て良好であり、潤滑油の劣化は確認されませんでした。尚、別紙酸化安定度の減少傾向から油の余寿命を求めた結果、本試料は年月まで使用可能であることが分かります。油中の水分を計測した結果、水分はppmと新油と同等であり、継続使用可能な状態にあることが確認されました。潤滑油は継続使用可能な状態にあると判断します。
報告№106-0227 報告№106-0502 | 分析№106-01279 分析№106-02880 | 106-02880 | 濾過前の試料油を分析した結果、粘度がmm/sと新油のmm/sに比較して、粘度変化率は+％で、やや不良領域にありました。現在、ISOVGからISOVGに移行しているため異常ではなく、本試料油は継続使用可能と判断します。
報告№108-0030 報告№108-7003 | 分析№108-00153 分析№108-00418 | 108-00418_080703修正 | 初期試験を実施し、前回データと照合した結果、油中摩耗粒子の減少が確認されました。油中粒子数は、発生により増加し、フィルタやストレーナで捕捉され、或いは油槽内や配管内部で沈降したりすることで減少し、発生量と減少量とがバランスしたところでいわゆる平衡状態になります。この増減のバランスが崩れると、増加したり、減少したりして油中濃度は変動します。増加した場合の潤滑状態は、発生と減少がバランスしている状態から潤滑状態が変化して摩耗が厳しくなり始めたことを示し、これとは反対に、減少した場合は発生量が減少するか、或いは、減少量が大きくなることを示します。減少する場合は、いずれにしても摩耗の発生量に変化がないか、発生していないと判断できます。本軸受の場合、監視している粒子サイズを捕捉するフィルタ類の設置はなく、これによる減少はありませんので、油中の摩耗粒子が減少した理由は、摩耗粒子の発生がほとんどなく、油系統内部での沈降があったためと考えられます。以上のことから、本軸受の摩耗の進行はなく、潤滑状態は安定した状態にあったものと判断します。なお、潤滑油の基本特性も良好の範囲にあることから継続使用可能と判断します。これらのことは、前回に比較して、計数汚染度はランク減少し、SOAP／D-SOAPの鉄および錫濃度に変化がないこと異常摩耗の早期発見パラメータであるフェログラフィーのIs値がのマイナス乗と良好の範囲にあること以上のことから判断しました。
報告№109-09094 報告№109-09094 | 分析№109-000878 分析№109-000878 | 109-000878_100127 | 分析評価者：佐々木義憲保有資格：ICMLMLAⅠ設備保全技能士級ISO-準拠機械状態監視診断技術者カテゴリーⅠ分析の結果、全てのデータが良好である事から、この油は継続使用可能と判断します。≪状態監視とパラメータ≫分析の目的および各分析のパラメータは以下の通りです。特性低下目的：油の分析結果から、や劣化傾向ならびに添加剤の消耗程度、残存寿命などを確認する。粘度JISK全酸価JISK赤外線吸収スペクトルJISK酸化安定度試験JISK汚染目的：油の分析結果から、砂塵あるいは水・異種油などによるや、異物混入の有無を確認する。水分JISK計数汚染度JISB重量汚染度JISB光学顕微鏡観察摩耗目的：油中の摩耗粒子を分析する事により、回転・摺動部の潤滑状態、摩耗劣化の程度、余寿命などを解析する。摩耗診断電子顕微鏡観察JISKX線マイクロアナリシス油中金属濃度）JISK≪分析結果≫特性低下粘度：良好粘度値mm/sの新油値mm/sに対する変化率は+％であり、当社推奨の管理限界値±％以内に留まっています。全酸価：良好全酸価.mgKOH/gは新油値の.mgKOH/gに比較し高くはあるものの、有機物・有機化合物試験の結果で油劣化の兆候を示すカルボン酸の吸収が見られないことから問題は無いと判断します。赤外線吸収スペクトル：良好酸化安定度試験：良好酸化安定度試験の結果、数値minは当社推奨の管理限界値min以内に留まっており、現時点での使用は可能と判断します。汚染水分：良好水分値ppmは当社推奨の管理限界値以内に留まっています。計数汚染度：今回は実施していません。重量汚染度：今回は実施していません。光学顕微鏡観察：今回は実施していません。摩耗摩耗診断電子顕微鏡観察・X線マイクロアナリシス：今回は実施していません。油中金属濃度：今回は実施していません。
報告№109-09136 報告№113-00600 | 分析№109-001160 分析№113-002541 | 113-002541 | 潤滑油の汚染度はNAS級とやや高いものの、粘度、水分、酸価、重量汚染度が良好の範囲にあることから、潤滑油は継続使用可能と判断します対象設備は継続使用可能な状態にあると判断します。定期的な分析今後も定期的に分析を実施することを推奨します。最適な採油方法本試料油は、機器停止中に油タンクから採油されているため、別紙油中粒子の沈降の影響に示すように、油中粒子などの固形物は沈降の影響を受けて分析データが低濃度に出ていると推定されます。正確なデータによる診断を行うためにも、今後の採油は、極力運転中もしくは停止直後の油槽中層部から実施されることを推奨します。異常摩耗の早期発見のパラメータであるIs値は、前回の-レベルから変化はなく、正常な値でした。また、異常摩耗の兆候を示す摩耗粒子が顕著に観察されなかったことから、は良好と判断します。計数汚染度は前回のNAS級から等級に変化はなく、当社推奨の管理限界値以下であるもののやや高い値でした。フィルタ残渣に鉄錆、砂等が確認されたことから、汚染度がやや高い要因は、摩耗と外部混入異物の影響と考えられます。粘度、水分、酸価、IRの各データは、前回同様に良好です。
報告№107-4508 報告№107-6519 | 分析№107-00526 分析№107-00610 | 107-00610 | 初期試験を実施した結果、前回に比較してを示すIR、RBOT、を示す計数汚染度、重量汚染度の各データに変化はなく、良好な範囲にあり、この油は継続使用可能と判断します。一方、本試料油により機器潤滑状態を評価するには、以下の点の問題点があります。油槽マンホールから主機が停止して時間分後に採油しているため、油中粒子は時間経過と共に沈降し、主機稼動中の採油に比較して粒子濃度は低濃度になっていたと思われる。濾過機が設置されているため、汚染度は常時清浄な状態に保持され、摩耗に変化が生じても検出できない可能性がある。これらの問題点を解決するには、）主機運転中または主機停止直後に、今回同様の方法で採油を実施する。）主機および濾過機運転中に、濾過機の入口と出口から採油を実施し、正確な濾過効率を元に摩耗の進行状況を確認する。以上二つの方法を推奨します。
報告№109-09136 報告№111-00753 | 分析№109-001160 分析№111-003796 | 111-003796 | グリースおよび軸受は継続使用可能な状態にあると判断します。フェログラフィー摩耗粒子の形態で比較的多く観察された粒子は、潤滑状態が正常な場合に発生する摩耗粒子でした。このような摩耗粒子が観察された場合には、潤滑部では正常なマイルド摩耗が発生していることが分かります。Iカップリング発光分光分析供試グリースを分析した結果、検出された金属元素は、SOAPの結果表に示すように、鉄、リン、亜鉛、カルシウム、アルミニウム、ナトリウムでした。これらの検出された金属元素から発生箇所を推定すると鉄・軸受等リン、亜鉛、カルシウム、アルミニウム、ナトリウム・添加剤および増ちょう剤であると思われます。このうち、機械部品が摩耗したと思われる元素はのグループです。グリースのちょう度、滴点、全酸価、IRの各データは良好でした。
報告№109-09136 報告№112-00731 | 分析№109-001160 分析№112-003331 | 112-003331 | 潤滑油の劣化はないことから、継続使用可能と判断します。但し、油中の水分および汚染度が高いことから、以下の対策を推奨します。軸受は継続使用可能な状態にあると判断します。但し、将来的な摩耗進行の有無を確認するためにも傾向監視を継続することが有効です。更油或いは部分更油による水分濃度の調整水分の影響により金属表面で腐食摩耗が発生し、発生した鉄錆等の粒子が潤滑部に噛み込み摩耗が進行することがありますので、更油或いは部分更油などにより相対的に水分濃度を低くするなどの方法を推奨します。定期的な分析切削摩耗、凝着摩耗の進行を監視するため、定期的に分析を実施し、分析データによる摩耗の進行状況を確認することを推奨します。はフェログラフィーおよびSOAP-Tの結果から総合的に判断した結果、継続使用は可能ですが、機器の機能を保持するためにも傾向管理が有用と考えます。フェログラフィー【定量分析：Is値】Is値は異常摩耗の早期発見パラメータのつで、摩耗粒子を定量化するために用います。今回のIs値はの乗とやや高い値でした。フェログラフィー【定性分析：摩耗粒子および摩耗形態観察】分析結果から比較的多く観察された粒子は、以下の通りでした。正常な摩耗粒子・潤滑状態が正常なマイルド摩耗により発生。切削粒子・異物や金属表面の微小突起による切削摩耗により発生。シビア粒子・潤滑状態がやや厳しい凝着摩耗により発生。金属潤滑部が局部的に油膜切れを起していると考えられます。黒錆・潤滑状態がやや厳しい凝着摩耗により発生。金属接触が厳しく、且つ、高い摩擦熱が発生していると考えられます。観察された摩耗粒子の中でも切削粒子、シビア粒子、黒錆は、将来的な摩耗の進行に繋がる可能性を示唆しているため、傾向監視が必要と思われます。切削摩耗は、他の摩耗形態に比較して摩耗進行速度が速く注意が必要で、定期的なトライボ診断による状態監視が必要と考えます。切削摩耗の原因となる混入異物が残留している場合、この異物により切削摩耗が継続して発生する可能性があります。シビア粒子、黒錆は、凝着摩耗に分類されます。これらの摩耗粒子は、摺動面で凝着、破断を繰り返し、この過程で生じる移着粒子が成長して摩耗粒子となります。そのため、摺動面では局部的に油膜切れが発生していることを示しています。この状態が継続した場合、摩耗粒子のサイズは徐々に大型化していき、設備の損傷に至る場合がありますので、傾向監視が必要です。Iカップリング発光分光分析【SOAP-T】検出された金属元素から発生箇所を推定すると、以下の通りでした。鉄、銅、ニッケル、錫・軸受等リン、亜鉛、カルシウム・添加剤バリウム、アルミニウム、ケイ素、ナトリウム・外部混入異物クランクメタルの摩耗SOAP-Tで銅がppm、ニッケルがppm、錫が.ppm検出されたことから、クランクメタル表面に摩耗が発生していると推定されました。ディーゼルエンジンのクランクメタルは積層構造になっており、クランクメタルの最表面はホワイトメタル層が存在し、その下にニッケル層、さらにその下には銅と鉛の合金であるケルメット層が存在します。ディーゼルエンジンのメタルは、設計上、油膜が正常に形成される流体潤滑が基本であることから、通常の使用においては摩耗しにくいと思われますが、メタルの潤滑部に流体潤滑になりにくい部分が発生するとメタル表面の軟質金属部が摩耗しメタル部のすぐ下のニッケル部まで摩耗し始め、ホワイトメタル層の主成分である錫や鉛、そしてメタルの第二層のニッケルやバックメタルの銅が検出されます。今後、摩耗が進行した場合、軸受が焼付を起こす可能性があるため、注意が必要です。その他の銅を使用した箇所の溶出・摩耗その他に潤滑油系統内で銅を使用している箇所は、潤滑油冷却器の配管などが考えられます。この箇所で溶出・摩耗が発生する場合は以下のことが考えられます。潤滑油冷却器の配管で摩耗していた場合、配管取付け部に緩みが生じて配管が振動し、継手部が外れたり、亀裂が生じて冷却水の混入にいたる場合があります。亜鉛系添加剤の影響により、潤滑油冷却器の配管で溶出していた場合、ピンホールが発生して冷却水の混入に至る場合があります。今後、油劣化の進行や水分濃度が上昇することに注意が必要です。ケイ素の検出SOAPでケイ素がppm検出され、高い値でした。一般に、潤滑油中からケイ素が検出された場合の原因として、シリコン油或いは、シリコン系の添加剤が検出されるフェログラフィーおよびフィルタ表面の異物観察で砂が多く観察されて検出されるシリコングリースをシール部に塗布している場合、このシリコングリースが潤滑油に混入して検出されるなどが挙げられます。ケイ素が多く検出された原因がであると軸受摺動面に噛み込み摩耗が進行したり、であると潤滑油とグリースが混ざって粘度が上昇し、粘性抵抗が増大することにより、油温が上昇する等の悪影響を及ぼすことがあります。計数汚染度計数汚染度はNAS級以上と汚染されていました。フィルタ表面の異物観察で鉄錆、砂等が観察されたことから、汚染度が高い要因は、摩耗と外部混入異物の影響と思われます。粘度、酸価、塩基価、IRの各データは良好でした。水分は、ppmと当社推奨の管理限界値を超えていました。今後、水分の影響でエンジン内部に錆が発生し、その影響で摩耗が発生する懸念があります。
報告№109-09136 報告№112-00125 | 分析№109-001160 分析№112-000509 | 112-000509 | 潤滑油および軸受は継続使用可能な状態にあると判断します。粘度、水分、酸価、IR、RBOTの各データは良好でした。計数汚染度、重量汚染度は良好でした。フェログラフィーIs値は、潤滑が厳しい状態となった場合に発生する大型の摩耗粒子と、健全な潤滑状態で発生する小型の摩耗粒子の比率を数値化して潤滑状態の健全性を表現するもので、異常摩耗の早期発見パラメータとして用います。数値化されたIs値の指数部が、指数がの乗未満であれば健全な潤滑状態にあると判断できます。今回の試料は、×のマイナス乗であったことから、潤滑状態は正常と判断できます。Iカップリング発光分光分析【SOAP／D－SOAP】検出された金属元素は、SOAP／D－SOAPの結果表に示すように、カルシウム、バリウム、ナトリウムでした。検出された金属元素から発生箇所を推定するとバリウム・添加剤カルシウム、ナトリウム・外部混入異物であると思われます。分析結果は良好と判断します。粘度粘度はmm/sと、新油値mm/sに比較して粘度変化率は+％となり、当社推奨の管理限界値である±％以内にあるため、良好と判断します。水分は.ppmと、当社推奨の管理限界値の以下であり、良好と判断します。酸価は.mgKOH/gと新油値.mgKOHに比較して変化はなく、良好と判断します。IRIRの結果、油劣化の兆候を示すカルボン酸の吸収が確認されていないことから、良好と判断します。RBOTRBOTはminと、当社推奨の管理限界値のmin以上であり、良好と判断します。は良好と判断します。計数汚染度計数汚染度はNAS級と、当社推奨の管理限界値のNAS級以内であり、良好と判断します。重量汚染度は.mg/mlと、当社推奨の管理限界値のmg/ml以内であり、良好と判断します。は正常と判断します。SOAPSOAPの結果、油の添加剤成分であるバリウムがppm検出されました。軸受の摩耗を示す錫が検出されていないことから、良好と判断します。D－SOAPD－SOAPの結果、添加剤成分であるバリウムが、外部から混入したと思われるカルシウム、ナトリウムが共に検出されました。軸受の摩耗を示す錫が検出されていないことから、良好と判断します。フェログラフィー異常摩耗の早期発見パラメータであるフェログラフィーのIs値が×のマイナス乗と良好の範囲にあり、潤滑状態は正常と判断します。
報告№103-4513 | 分析№103-00807 | 103-00807 | 分析の結果、ローターサポートベアリングは継続使用可能な状態にあると判断します。但し、局部的な油膜切れによる厳しい金属接触が発生しているため、今後更に摩耗が進行することが懸念されます。夏期ピーク後に再度分析を実施し、摩耗の進行状況を確認されることを推奨します。このことは、以下のことから判断しました。異常摩耗の早期発見パラメータであるフェログラフィーのIs値がの乗と良好な範囲にあるものの、摩耗粒子の形態観察の結果、局部的な油膜切れによる厳しい金属接触で発生したμm以上のシビア粒子がやや多く見られること。尚、粘度がmm/sと油名ボンノックMと一致しておらず、油名が間違っているか、充填した油が間違っていることが考えられますので、ご確認下さい。
報告№101-0260 | 分析№101-02489 | 101-02489 | 第ゲート巻き上げ機駆動側第二段歯車軸受内のグリースを分析し、その分析結果から、グリースの物理的性状を確認すると共に、軸受の潤滑状態を確認することを目的としました。尚、ちょう度はサンプル量が少なく、実施できませんでした。分析の結果、グリースの物理的性状を示す全酸価は当社推奨の管理目安内にあるものの、やや高い値でした。一方、軸受の潤滑状態を確認するために実施したSOAP／D-SOAP、フェログラフィーの結果、SOAP／D-SOAPで、軸受の摩耗により発生した鉄、銅が多く検出されました。フェログラフィーの結果、赤錆が支配的であることから、SOAP／D－SOAPで検出された鉄は、この赤錆と考えられました。但し、ころがり軸受の寿命の指標とされるフレーキングにより発生した摩耗粒子は確認されておらず、ころがり軸受は継続使用可能な状態にあると判断します。尚、グリース中には、内部発生、又は、外部から混入した鉄錆が多く見られるため、この赤錆が軸受軌道面に噛み込み、軌道面が損傷することが懸念された。又、その損傷が起点となって、疲労摩耗の進行が早まることが懸念されるため、古いグリースを洗い落とし、新グリースを充填されることを推奨します。
報告№109-09094 報告№109-09094 | 分析№109-000873 分析№109-000873 | 109-000873_100127 | 分析評価者：佐々木義憲保有資格：ICMLMLAⅠ設備保全技能士級ISO-準拠機械状態監視診断技術者カテゴリーⅠ分析の結果、全てのデータが良好である事から、この油は継続使用可能と判断します。≪状態監視とパラメータ≫分析の目的および各分析のパラメータは以下の通りです。特性低下目的：油の分析結果から、や劣化傾向ならびに添加剤の消耗程度、残存寿命などを確認する。粘度JISK全酸価JISK赤外線吸収スペクトルJISK酸化安定度試験JISK汚染目的：油の分析結果から、砂塵あるいは水・異種油などによるや、異物混入の有無を確認する。水分JISK計数汚染度JISB重量汚染度JISB光学顕微鏡観察摩耗目的：油中の摩耗粒子を分析する事により、回転・摺動部の潤滑状態、摩耗劣化の程度、余寿命などを解析する。摩耗診断電子顕微鏡観察JISKX線マイクロアナリシス油中金属濃度）JISK≪分析結果≫特性低下粘度：良好粘度値mm/sの新油値mm/sに対する変化率は+.％であり、当社推奨の管理限界値±％以内に留まっています。全酸価：良好全酸価.mgKOH/gは新油値の.mgKOH/gに比較し高くはあるものの、有機物・有機化合物試験の結果で油劣化の兆候を示すカルボン酸の吸収が見られないことから問題は無いと判断します。赤外線吸収スペクトル：良好酸化安定度試験：良好酸化安定度試験の結果、数値minは当社推奨の管理限界値min以内に留まっており、現時点での使用は可能と判断します。汚染水分：良好水分値ppmは当社推奨の管理限界値以内に留まっています。計数汚染度：今回は実施していません。重量汚染度：今回は実施していません。光学顕微鏡観察：今回は実施していません。摩耗摩耗診断電子顕微鏡観察・X線マイクロアナリシス：今回は実施していません。油中金属濃度：今回は実施していません。
報告№109-09136 報告№112-00525 | 分析№109-001160 分析№112-002164 | 112-002164 | 計数汚染度、重量汚染度共に当社推奨の管理限界値以下にあり、清浄でした。油中金属濃度Iカップリング発光分光分析【SOAP／D－SOAP】検出された金属元素から発生箇所を推定すると、以下の通りでした。鉄、亜鉛・シリンダ内壁、ポンプ内部等リン・添加剤カルシウム、ナトリウム・外部混入異物計数汚染度はNAS級、重量汚染度は.mg/mlと、共に当社推奨の管理限界値以下にあり、良好でした。．IRは良好でした。
報告№104-0422 | 分析№104-02951 | 104-02951 | 濾過前の試料油を分析した結果、摩耗粒子形態観察で、金属接触が厳しい場合に発生するシビア粒子が多く観察された。軸受摺動面では、厳しい金属接触が発生しています。今後、更に摩耗が進行することが懸念されます。これらの障害発生に対する弊害を勘案の上、ヶ月以内に再度分析を実施し、汚染状況及び摩耗の進行状況を確認されることを推奨します。
報告№109-09136 報告№111-00456 | 分析№109-001160 分析№111-002104 | 111-002104 | 潤滑油は継続使用可能な状態にあると判断します。粘度、全酸価、IR、RBOTの各データは良好でした。尚、別紙RBOTの減少傾向から油の余寿命を求めた結果、本試料は直近の更油から起算して稼働日数が年月まで使用可能であることが分かります。水分は良好でした。
報告№109-09136 報告№113-00698 | 分析№109-001160 分析№113-002997 | 113-002997 | 軸受は継続使用可能な状態にあると判断します。但し、今後の凝着摩耗の推移を監視するため、定期的な分析実施を推奨します。また、潤滑油は水分および油中の汚染度が高いことから、以下の対策を推奨します。更油水分が高いことから、今後、潤滑油の酸化劣化促進や金属表面の錆の発生が懸念されます。また、転がり軸受の潤滑油に水分が混入した場合、軸受寿命の低下が懸念されます。さらに油中の汚染度が高いことから、摩耗粒子や異物等の夾雑物が潤滑面に噛み込むことによる摩耗の進行が懸念されます。採油条件が機器停止中のドレンプラグからであるため、分析データが高くなっている可能性はありますが、水分および汚染度が高いことから、予防措置として更油を推奨します。定期的な分析今後の凝着摩耗、疲労摩耗の推移を監視するため、定期的な分析実施を推奨します。最適な採油方法本試料油は、機器停止中にドレンプラグから採油されているため、別紙油中粒子の沈降の影響に示すように、油中粒子が油槽底部に沈降し、分析データが高濃度に出ている可能性があります。正確なデータによる診断を行うためにも、今後の採油は、極力運転中もしくは停止直後の油槽中層部から実施されることを推奨します。新油との比較による評価を示す粘度、酸価のデータは新油値を基準として評価します。今後分析を実施する場合は、新油を同時に分析することをご検討下さい。異常摩耗の早期発見のパラメータであるIs値は、レベルとやや高い値でした。また、潤滑部の摩耗が認められたため、定期的に潤滑油分析を実施し、摩耗推移を監視することが有用と考えます。フェログラフィーで観察された代表的な粒子は以下の通りです。正常な摩耗粒子・潤滑状態が正常なマイルド摩耗により発生。シビア粒子・潤滑状態がやや厳しい凝着摩耗により発生。極微小領域で油膜切れが発生したことを示します。疲労摩耗粒子・繰返し応力による金属疲労で発生。大型化するとフレーキングの発生が懸念されます。シビア粒子は、摩擦面が将来的に異常摩耗へ進展する可能性を示唆しているため、傾向監視が有用と思われます。詳細は、別紙傾向監視が必要な摩耗粒子をご覧ください。また、観察された摩耗粒子の中には、μmサイズの大型の疲労摩耗粒子が観察されました。大型の粒子は、視野に個と少ないことから、直ちに異常ではないものの、今後の摩耗進行が懸念されます。SOAPで銅がppmと比較的高い値で検出されました。銅を使用している箇所が摩耗・溶出している可能性があります。ご提供いただいた図面からは銅を使用した箇所は確認できませんでしたが、転がり軸受の保持器には銅が使用されている場合があります。本軸受の保持器に銅が使用されている場合は、保持器の摩耗、溶出が考えられます。保持器の摩耗が進行した場合、転動体とのギャップが大きくなると共に振動が増大し、摩耗の進行につながることが懸念されます。計数汚染度はNAS級上回っており、重量汚染度も当社推奨の管理限界値を超えていました。フィルタ残渣に金属片、鉄錆、砂等が観察されたことから、汚染度が高い要因は、摩耗粒子と部混入異物と思われます。粘度粘度は.mm/sでした。当社に新油値のデータが無いため、新油カタログ値.mmsと比較すると、粘度変化率は+.％であり、当社推奨の管理限界値以下にあり、良好です。水分は.ppmと当社推奨の管理限界値を超えていました。今後、潤滑油の酸化劣化促進や金属表面の錆の発生が懸念されます。また、転がり軸受の潤滑油に水分が混入した場合、軸受寿命の低下が懸念されます。酸価は.mgKOH/gでした。当社に新油値のデータが無いことから、比較評価できませんでしたので、新油を分析し、比較評価をすることが有用です。IR油の酸化劣化により発生するカルボン酸の吸収が確認されないことから、良好と判断します。
報告№107-4530 報告№107-0279 | 分析№107-01164 分析№107-01477 | 107-01477 | 分析の結果、異常摩耗の早期発見パラメータであるフェログラフィーのIs値がと良好の範囲にあるものの、摩耗粒子形態観察で金属接触が厳しい場合に発生するシビア粒子が比較的観察されたことから、軸受摺動面では厳しい金属接触が発生していると思われます。フィルタ精度μmの油清浄器が設置されているにもかかわらず、大型の粒子が観察されており、仮に油清浄器が設置されていなかったとすると、更に大型の摩耗粒子が観察されるものと思われ、摩耗が連続的に進行する混合潤滑領域になっていることも予想されます。なるべく早い時期に再分析を実施し、摩耗の進行状況を確認することを推奨します。再分析は、油清浄器の濾過効率を考慮した評価が重要であるため、油清浄器の入口と出口の箇所から採油を実施することを推奨します。尚、を示す粘度、水分、全酸価、IRの各データが良好であることから、この油は継続使用可能と判断します。
報告№109-09136 報告№113-00462 | 分析№109-001160 分析№113-001899 | 113-001899 | 潤滑油は継続使用可能な状態にあると判断します。粘度、全酸価、IR、RBOTの各データは良好でした。尚、RBOTは、新油値に比較して大きな値であり減少傾向は確認されませんでした。このことから、酸化防止剤の消耗は確認されず、この油は継続使用可能な状態にあると判断できました。水分は良好でした。
報告№109-09136 | 分析№109-001160 | 113-002386 | 潤滑油および減速機は継続使用可能な状態にあると判断します。但し、今後の摩耗推移を確認するためにも傾向監視を継続することが有効です。定期的な分析今後の摩耗推移を監視するため、定期的な分析実施を推奨します。新油の分析粘度、酸価は、油の性能を評価するパラメータの一種です。油の性能低下は、新油との比較が必要なことから、未使用油の提供および分析による比較評価を推奨します。異常摩耗の早期発見のパラメータであるIs値は、レベルと正常です。但し、潤滑部の摩耗が認められたため、定期的に潤滑油分析を実施し、摩耗推移を監視することが有用と考えます。フェログラフィーで比較的多く観察された粒子は、以下の通りです。切削粒子・異物や金属表面の微小突起による切削摩耗により発生。疲労摩耗粒子・繰返し応力による金属疲労で発生。大型化するとフレーキングの発生が懸念されます。鉄錆等・外部から混入したと考えられます。切削粒子は、摩擦面が将来的に異常摩耗へ進展する可能性を示唆しているため、傾向監視が有用と思われます。詳細は、別紙傾向監視が必要な摩耗粒子をご覧ください。粘度粘度はmm/sでした。新油との比較による評価が必要です。水分はppmと当社推奨の管理限界値以下であり、良好です。酸価は.mgKOH/gでした。新油との比較による評価が必要です。
報告№106-6023 報告№106-8000 | 分析№106-00388 分析№106-00635 | 106-00635 | 初期試験を実施した結果、潤滑状態は安定し、潤滑油も継続使用可能と判断します。これらのことは、前回に比較して、計数汚染度はランク上昇したものの、良好の範囲にあることSOAP／D-SOAPの鉄及び錫濃度に変化がないこと異常摩耗の早期発見パラメータであるフェログラフィーのIs値が.と良好の範囲にあること以上のことから判断しました。以上点検窓より吸引ポンプにて採取。
報告№104-0294 報告№104-8050 | 分析№104-02199 分析№104-02511 | 104-02511_変更 | 分析の結果、本軸受は継続使用可能な状態にあると判断します。このことは、鉄濃度から計算したフレーキングの発生面積が内輪軌道面の面積の凡そ.％であること。異常摩耗の早期発見パラメータであるIs値がの乗とやや高いものの、ベアリング軌道面から発生した摩耗粒子はマイルドな潤滑状態で発生した摩耗粒子であり潤滑状態は良好な状態で進行していると考えられること。以上のことから判断しました。
報告№109-09136 報告№113-00001 | 分析№109-001160 分析№113-000002 | 113-000002 | 潤滑油は、粘度の低下が確認されましたが、現状では異常が見られないことから継続使用は可能と判断します。尚、今後のデータ管理に必要となるため、使用油の新油を分析することを推奨します。軸受は継続使用可能な状態にあると判断します。但し、将来的な摩耗進行の有無を確認するためにも傾向監視を継続することが有効です。定期的な分析今後懸念される軸受メタルの摩耗の進行を監視するため、定期的に分析を実施することを推奨します。新油の分析粘度低下が確認されました。粘度低下が発生する原因は、劣化や異種油混入等が考えられますが、本試料油は平成年からやや低い状態にあるため現時点では異常はないと判断しますが、念のため、油庫の新油を再分析し、データ管理の基準にされることを推奨します。フェログラフィーおよびSOAP／D-SOAPの結果から総合的に判断した結果、正常な状態にあると考えられます。フェログラフィー【定量分析：Is値】Is値は異常摩耗の早期発見パラメータのつで、摩耗粒子を定量化するために用います。前回に比較してIs値は.×-から.と、低い値でした。フェログラフィー【定性分析：摩耗粒子および摩耗形態観察】分析結果から観察された全ての粒子量は少でした。Iカップリング発光分光分析【SOAP/D-SOAP】検出された金属元素から発生箇所を推定すると、以下の通りでした。鉄、銅、錫・軸受等リン・添加剤カルシウム、ナトリウム、ホウ素・外部混入異物D-SOAPで前回に比較して錫がから.ppmに増加していました。軸受メタルの摩耗が進行していると推定されます。今後、さらに摩耗が進行することが懸念されます。前回に比較して、計数汚染度はNAS級からNAS級にランク上昇し、重量汚染度は.mg/mlからmg/mlに増加しているものの、共に当社推奨の管理限界値以下にあり、良好でした。前回同様に、水分、酸価、IR、RBOTの各データは良好でした。粘度粘度は.mm/sと当社推奨の管理限界値を超えていました。適正な粘度範囲で使用していない場合、潤滑部で油膜切れが発生し、摩耗の進行に繋がることが懸念されます。分析結果粘度は当社推奨の管理限界値を超えていました。粘度粘度は.mm/sと新油値mm/sに比較して、粘度変化率は-％で、当社推奨の管理限界値である±％を超えていました。水分はppmと当社推奨の管理限界値の以下であり、良好と判断します。酸価は.mgKOH/gと新油値の以上にあるものの、IRの結果で油劣化の兆候を示すカルボン酸の吸収が確認されていないことから、良好と判断します。IRIRの結果、油劣化の兆候を示すカルボン酸の吸収ピークが確認されていないことから、良好と判断します。RBOTRBOTはminと当社推奨の管理限界値のmin以上であり、良好と判断します。は良好と判断します。計数汚染度計数汚染度はNAS級と当社推奨の管理限界値のNAS級以下であり、良好と判断します。重量汚染度はmg/mlと当社推奨の管理限界値のmg/ml以下であり、良好と判断します。D-SOAPの結果、前回に比較して軸受メタルの主成分である錫が増加していました。SOAPSOAPの結果、油の添加剤成分であるリンがppm、外部から混入したと思われるナトリウムがppm、ホウ素がppm検出されました。D-SOAPD-SOAPの結果、鉄が、銅が、錫が.ppm、外部から混入したと思われるカルシウムが、ナトリウムが検出されました。フェログラフィー異常摩耗の早期発見パラメータであるフェログラフィーのIs値が.と良好の範囲にあり、摩耗状態は正常と判断します。
報告№106-6023 報告№106-8002 | 分析№106-00388 分析№106-00630 | 106-00630 | 今年月に完了したオーバーホール後の初期試験を実施しました。その結果、計数汚染度がNAS級と当社推奨の管理限界値に到達していました。摩耗粒子形態観察で外部から混入した鉄錆、砂が観察されたことから、汚染度が高い原因は、外部から混入した異物の影響と考えられました。混入による影響は直ちにないものの、今後これらの異物が軸受摺動面に噛み込み摩耗が進行することが懸念されるため、濾過を実施されることを推奨します。これらのことは、計数汚染度がNAS級と当社推奨の管理限界値に到達したこと異常摩耗の早期発見パラメータであるフェログラフィーのIs値がの乗とやや高く、摩耗粒子形態観察の結果、外部から混入した鉄錆、砂が観察されたことD－SOAPの結果、鉄が、銅が、メタルの主成分である錫が、外部から混入したカルシウム、ナトリウムが共に検出されたこと以上のことから判断しました。
報告№108-0199 報告№108-0199 | 分析№108-01426 分析№108-01426 | 108-01426 | 、軸受の潤滑状態を確認する。今回の採油は、対象設備の停止中にドレンプラグから実施しているため、油循環中に採油した場合に比較し、油中粒子の沈降の影響を受け、分析データが高濃度に出る可能性があります。今回の分析は以上のことを踏まえて結果を検討しました。を示す粘度、水分、全酸価、RBOTの各データは良好の範囲にあることから、この油は継続使用可能と判断します。軸受の潤滑状態異常摩耗の早期発見パラメータであるフェログラフィーのIs値が高いの乗となっていました。摩耗粒子の形態観察で金属接触が厳しい場合に発生するシビア粒子、局部的に高圧・高温になる場合に発生するフリクションポリマがやや多く観察されました。フリクションポリマは、タービン油が軸受摺動面で高圧下に押し込められ高圧状態になると同時に、圧縮熱も発生して高温状態にもなり、その結果、潤滑油が重合して発生することが知られています。そのため、高温高圧状態の解消がなされなければ、潤滑油は劣化する場合がありますので、定期的に分析を実施する必要があります。観察された摩耗粒子は、潤滑状態が厳しい場合に発生するシビア粒子が観察されたことから、今後、更に摩耗が進行し、転がり軸受の寿命の指標となるフレーキングに進展することが懸念されるため、運転を再開している場合、今回の分析項目に計数汚染度、SOAP／D－SOAPの分析項目を追加して、再度分析を実施し、汚染度および摩耗の進行状況を確認されることを推奨します。採油について上述しましたように今回の採油は対象設備の停止中の採油であるため、油中の摩耗粒子などが平均的に分散した状態とはいえない状態で採油されている可能性があります。採油は、粒子の沈降の影響を少なくすることが重要であり、そのため油中粒子が均一な分散状態で実施されることを併せて推奨します。
報告№109-09136 報告№112-00660 | 分析№109-001160 分析№112-003037 | 112-003037 | 潤滑油の劣化は確認されていないものの、汚染度が高い値であることがわかりました。当該機は分解後および油入替後から今回までの稼働時間が短く、ご提供頂いた新油の汚染度も同じ汚染状態であることから、汚染度が高い要因は、汚染されていた新油を使用したことによるものと思われます。軸受異物の噛み込みや金属表面の微小突起により発生する切削摩耗や潤滑部の油膜が破断して発生する凝着摩耗が見られました。通常、継続運転している設備は、運転開始直後に金属同士がなじむ過程があり、その後正常な油膜が形成されて、問題がなければ安定期に入ります。設備の稼働率が低い場合など、停止期間が長いと潤滑油膜は殆どなくなり、再稼動する際に油膜切れを起こしやすい状態になります。今回観察された摩耗粒子は、このような状況で発生したと推定されます。しかし、これらは極微小領域に限られることから、摩耗は正常と判断できます。以上より、軸受は継続使用可能な状態にあると判断します。定期的な分析および分析周期の検討定期的に分析を実施することにより、データの微小な変化から異常の兆候を早期に発見することが可能となります。今後、寿命予測を行うには、今回データを含め少なくとも回の分析データが必要となります。当該機は、年間稼働率が低いことから、採油の機会を検討するのは難しいところがありますが、あと最低でも回分析を実施し、寿命予測を行うと共に分析周期を検討することを推奨します。軸受の摩耗状態フェログラフィーおよびSOAP-Tのデータから総合的に解析した結果、軸受は健全であり、継続使用可能と評価できますが、引続き軸受の機能が保持されていることを確認するためにも、潤滑油診断による傾向管理が有用と考えます。フェログラフィー【定量分析：Is値】Is値は異常摩耗の早期発見パラメータのつで、摩耗程度を定量化するために用います。今回のIs値はの乗とやや高い値でした。フェログラフィー【定性分析：摩耗粒子および摩耗形態観察】分析結果から比較的多く観察された摩耗粒子は、以下の通りでした。正常な摩耗粒子・潤滑状態が正常なマイルド摩耗により発生。切削粒子・異物や金属表面の微小突起に起因する切削摩耗により発生。シビア粒子・潤滑状態がやや厳しい凝着摩耗により発生。金属潤滑部が局部的に油膜切れを起していると考えられます。観察された摩耗粒子の中でも切削粒子、シビア粒子は、将来的な摩耗の進行に繋がる可能性を示唆しているため、傾向監視が必要と思われます。切削摩耗は、他の摩耗形態に比較して摩耗進行速度が速く注意が必要で、定期的なトライボ診断による状態監視が必要と考えます。切削摩耗の原因となる混入異物が残留している場合、この異物により切削摩耗が継続して発生する可能性があります。シビア粒子は、凝着摩耗に分類されます。この摩耗粒子は、摺動面で凝着、破断を繰り返し、この過程で生じる移着粒子が成長して摩耗粒子となります。そのため、摺動面では局部的に油膜切れが発生していることを示しています。この状態が継続した場合、摩耗粒子のサイズは徐々に大型化していき、最終的には軸受の損傷に至る場合があります。Iカップリング発光分光分析【SOAP-T】検出された金属元素から発生箇所を推定すると、摩耗粒子の発生箇所は、以下のように推定できました。鉄、銅、錫、亜鉛・軸受等カルシウム、ナトリウム・外部混入異物軸受の摩耗SOAP-Tで錫が検出されたことから、軸受の摩耗が発生していると推定されました。分析結果から軸受メタルの摩耗深さをSOAP-Tの結果で得られている錫濃度と油量Lから計算しました。当社の経験からメタル面積の約分の程度が摩耗したと仮定しました。当社の知見、および今回検出された錫濃度等の情報から軸受の摩耗深さを計算した結果、軸受表面の平均的な摩耗深さは.μmとなり、メタルの表面粗さを軸受表面の一般的な粗さであるμmと仮定すると、摩耗は軽微であり、継続使用可能な状態にあると推定されます。計数汚染度はやや高い値でした。計数汚染度計数汚染度は、NAS級と当社推奨の管理限界値NAS級以下であるものの、やや高い値でした。重量汚染度は、.mg/mlと当社推奨の管理限界値mg/ml以下であり、良好と判断します。光学顕微鏡写真供試油を濾過したフィルタ表面上の夾雑物を光学顕微鏡で観察した結果、金属片、鉄錆、砂等が観察されました。は良好と判断します。粘度新油に対する粘度変化率は-.％でした。これは、当社推奨の管理限界値である±％以内であり、良好と判断します。水分は、.ppmと当社推奨の管理限界値の以下であり、良好と判断します。酸価は、.mgKOH/gと新油値.mgKOH/gに比較して高いものの、IRで油劣化の兆候を示すカルボン酸の吸収ピークが確認されていないことから、良好と判断します。IRIRチャートの結果、新油と使用油のスペクトルパターンはほぼ一致し、また、油劣化の兆候を示すカルボン酸の吸収ピークが確認されていないことから、良好と判断します。
報告№106-0024 報告№106-0024 | 分析№106-00111 分析№106-00111 | 106-00111 | ストレーナの定期清掃を実施したところ、ストレーナ内面に金属粒子が付着していた。潤滑油を分析して異常がないかを確認する。分析の結果、異常な摩耗状態を示すデータは確認されておらず、軸受などの潤滑部の潤滑状態は良好な状態にあることが確認できました。但し、ストレーナ内面に付着していた金属はサイズはメッシュサイズより大きく、数百μm以上の大型のものと推測されます。通常、大型の摩耗粒子が発生した場合、それより以前に小さな摩耗粒子が発生するため、トライボ診断で確認することができます。しかし、今回トライボ診断で確認されていないため、ストレーナ内面に付着していた金属粒子は、メインテナンスの際に誤って混入したものか、すべり軸受表面の剥離により発生したものの可能性が考えられます。今後は、この剥離の有無を確認するため、定期的にストレーナの付着物を監視し、付着物に金属片が確認された場合、当社では、金属片を分析し、その分析結果から発生箇所および原因を確認できますので、お知らせください。尚、計数汚染度の粒子分布を見ると、～μmサイズの粒子が多く、摩耗粒子形態観察及び光学顕微鏡写真で外部から混入した鉄錆、砂が多く観察されました。異物の混入による影響は直ちにないものの、今後これらの異物が軸受摺動面に噛み込み摩耗が進行することが懸念されるため、ヶ月後に再度分析を実施し、汚染状況及び摩耗の進行状況を確認されることを推奨します。これらのことは、異常摩耗の早期発見パラメータであるフェログラフィーのIs値がと良好の範囲にあるものの、摩耗粒子形態観察及び光学顕微鏡写真で、外部から混入した鉄錆、砂が観察されたこと以上のことから判断しました。
報告№109-09249 報告№111-00162 | 分析№109-001747 分析№111-000825 | 111-000825 | 潤滑油は継続使用可能な状態であり、また運転中における潤滑状態も正常であったものと判断します。本試料油は、分析結果の全ての分析項目の値が当社推奨の管理基準値を満たしており、新油分析値との比較結果も問題となる値はありませんでした。分析結果特性低下特性低下に係るパラメータの分析結果は良好と判断します。粘度粘度はmm/sと新油値mm/sに対する粘度変化率は-.％で、当社推奨の管理限界値である±％以内にあり、良好と判断します。全酸価添加タービン油の全酸価は、油メーカによって初期値が違うため統一した管理基準を設定するのが困難であることから、当社では管理限界値を設定しておらず、新油分析値との比較及び他の分析項目の結果より全酸価の状態判断を行います。その結果、全酸価は.mgKOH/gと新油値.mgKOH/gに比較して若干高くなっていますが、IRチャートに示すように劣化の兆候として現れるカルボン酸などの有機物・有機化合物の発生が確認されていないことから、良好と判断します。酸化安定度酸化安定度はminであり、当社推奨の管理限界値のmin以上であることから良好と判断します。有機物・有機化合物有機物・有機化合物は、IRチャートによる新油分析値との比較の結果、cm-付近に劣化の兆候を示すカルボン酸の吸収が確認されていないことから、良好と判断します。色相はLであり、新油値のL.に比較して大きな変化はないことから、良好と判断します。汚染に係るパラメータの分析結果は良好と判断します。水分はppmであり、当社推奨の管理限界値の以下であることから良好と判断します。汚染粒子数はNAS級であり、当社推奨の管理限界値のNAS級以内であることから良好と判断します。汚染度物重量は.mg/mlであり、当社推奨の管理限界値のmg/ml以内であることから良好と判断します。摩耗運転中における潤滑状態は正常であったものと判断します。異常摩耗の早期発見パラメータであるフェログラフィーのIs値がのマイナス乗と当社基準値と比較して良好の範囲にあったことから、潤滑箇所の潤滑状態は正常と判断します。金属濃度SOAP法により金属濃度を測定した結果、外部から混入したと思われるリンがppm検出されましたが僅かであり良好と判断します。金属濃度酸溶解法により金属濃度を測定した結果、潤滑箇所で発生する金属接触によって検出される錫、外部から混入したと思われる亜鉛、カルシウムが、ナトリウムが検出されましたが僅かであり良好と判断します。
報告№109-09136 報告№111-00411 | 分析№109-001160 分析№111-001965 | 111-001965_date111220 | 更油からの使用時間をもとに潤滑油の余寿命を評価したところ、潤滑油は次回定検まで使用可能と判断できました。次回定検時に更油を実施しない場合は、酸化安定度を知るための分析を実施し、余寿命を確認することを推奨します。酸化安定度はminであり、当社推奨の管理限界値のmin以上であることから、良好と判断します。
報告№109-09447 報告№113-00534 | 分析№109-002790 分析№113-002285 | 113-002285 | 目的、汚染状態、摩耗状態を確認する。評価潤滑油および軸受は継続使用可能な状態にあると判断します。最適な採油方法本試料油は、機器停止中に油面計から採油されているため、別紙油中粒子の沈降の影響に示すように、油中粒子などの固形物は沈降の影響を受けて分析データが低濃度に出ていると推定されます。正確なデータによる診断を行うためにも、今後の採油は、極力運転中もしくは停止直後の油槽中層部から実施されることを推奨します。分析結果前回同様、粘度、酸価の各データは良好です。前回同様、水分、計数汚染度の各データは良好です。異常摩耗の早期発見のパラメータであるIs値は、前回の-レベルから-レベルに上昇したものの、正常でした。また、観察された粒子は極少量だったことから、は良好と判断します。
報告№109-09136 報告№113-00211 | 分析№109-001160 分析№113-000802 | 113-000802 | グリースグリースの酸化劣化はありませんが、ちょう度の低下が確認されました。ギヤギヤは継続使用可能な状態にあると判断します。但し、定期的な分析により今後の摩耗進行の有無を確認することを推奨します。新グリース入替または適時給脂ちょう度の低下がみられ、グリースが硬化していることが確認されました。硬化したグリースを使用した場合、油分の流動性がなくなり、ギヤ歯面等で良好な油膜が保持されにくくなる可能性があるため、新グリースの入替または適時給脂を推奨します。定期的な分析今後の摩耗進行を監視するため、定期的に分析を実施することを推奨します。はフェログラフィーおよびSOAP／D-SOAPの結果から総合的に判断した結果、継続使用は可能ですが、今後の機器の機能を確認するためにも傾向管理が有用と考えます。フェログラフィー【定性分析：摩耗粒子および摩耗形態観察】分析結果から観察された代表的な粒子は、以下の通りでした。正常な摩耗粒子・潤滑状態が正常なマイルド摩耗により発生。鉄錆、樹脂等・外部から混入したと考えられます。Iカップリング発光分光分析【SOAP／D-SOAP】検出された金属元素から発生箇所を推定すると、以下の通りでした。鉄、銅、錫・ギヤ歯面リン、亜鉛、カルシウム、バリウム、アルミニウム、ナトリウム・添加剤、増ちょう剤、外部混入異物グリースの物理的性状全酸価、IRの各データは、良好でした。尚、滴点は試料量が少なかったため測定できませんでした。ちょう度ちょう度は、と当社推奨の管理下限値以下にあり、グリースの硬化が確認されました。
報告№109-09136 報告№112-00625 | 分析№109-001160 分析№112-002691 | 112-002691 | 分析の結果、油性状・汚染度・油余寿命に関する全てのデータが良好な範囲にあったことから、潤滑油および軸受は継続使用可能な状態にあると判断します。但し、今後も摩耗の進行を傾向監視するため、以下の対策を推奨します。定期的な分析今後懸念される切削摩耗や疲労摩耗の進行を監視するため、定期的に分析を実施することを推奨します。はフェログラフィーおよびSOAP／D-SOAPの結果から総合的に判断した結果、傾向管理が必要な状態にあると考えられます。フェログラフィー【定量分析：Is値】Is値は異常摩耗の早期発見パラメータのつで、摩耗粒子を定量化するために用います。前回に比較してIs値はの乗から乗に上昇し、やや高い値でした。フェログラフィー【定性分析：摩耗粒子および摩耗形態観察】分析結果から比較的多く観察された粒子は、以下の通りでした。正常な摩耗粒子・潤滑状態が正常なマイルド摩耗により発生。切削粒子・異物や金属表面の微小突起による切削摩耗により発生。疲労摩耗粒子・繰返し応力を受けて発生。観察された摩耗粒子の中でも切削粒子は、注意が必要です。切削摩耗は、他の摩耗形態に比較して摩耗進行速度が速く注意が必要で、定期的なトライボ診断による状態監視が必要と考えます。切削摩耗の原因となる混入異物が残留している場合、この異物により切削摩耗が継続して発生する可能性があります。Iカップリング発光分光分析【SOAP／D-SOAP】検出された金属元素から発生箇所を推定すると、以下の通りでした。鉄、鉛、錫、亜鉛・軸受等リン・添加剤カルシウム、ナトリウム・外部混入異物メタルの摩耗D-SOAPの結果、前回に比較して錫がから変化はなく、軸受メタルの摩耗は安定していると推定されます。コンロッドメタルが箇所ありますが、箇所に摩耗が集中したと仮定し、D-SOAPの錫濃度と油量Lから軸受メタルの摩耗深さを求めました。当社の経験からメタル面積の約分の程度が摩耗したと仮定しました。その結果、メタル表面の平均的な摩耗深さは.μmとなり、メタルの表面粗さを軸受表面の一般的な粗さであるsと仮定すると、約%程度摩耗していると推定されます。計数汚染度は、前回に比較してNAS級から等級に変化はなく、重量汚染度は.mg/mlから.mg/mlに減少し、共に良好でした。粘度、水分、全酸価、IR、RBOTの各データは、前回同様に良好でした。尚、別紙RBOTの減少傾向から油の余寿命を求めた結果、本試料は直近の更油から起算して稼働日数が年月まで使用可能であることが分かりました。本試料油の添加剤は、一般に、タービン油に比較して極圧添加剤や摩耗防止剤などの濃度が高く、この影響でRBOT試験の結果が変動する傾向があります。そのため、試料油の余寿命の評価をタービン油と同等の精度で得るには、RBOTの結果に加え、粘度、全酸価、IRなどのデータを総合的に判断することが必要です。
報告№108-5071 報告№111-00279 | 分析№108-02721 分析№111-001329 | 111-001329 | 潤滑油は継続使用可能な状態にあると判断します。但し、今後は障害予防を目的に以下の対策を推奨します。消泡性能が低下した場合、ギヤ歯面での油膜形成に影響が出て摩耗の発生が進展することがあります。今後は消泡性能低下の影響により摩耗が進展する可能性がありますので、フェログラフィーおよびSOAP-Tを追加することを推奨します。泡立ち試験の結果は、-と新油値が-であるのに比較して高い値となっていたことから、消泡性能が低下していることが分かりました。今後の使用状況によっては油の酸化劣化が進行したり、ギヤ歯面およびベアリング軌道面で油膜切れが発生したりする場合があるため、消泡剤の添加による消泡性能の改善など何らかの対応が必要になると思われます。分析結果泡立ち試験の結果、消泡性能が低下していることが確認されました。粘度粘度はmm/sと新油値mm/sに比較して、粘度変化率は-％で、当社推奨の管理限界値である±％以内にあり、良好と判断します。泡立ち試験泡立ち試験は-と新油に比較して高い値でした。水分は.ppmと当社推奨の管理限界値の以下であり、良好と判断します。全酸価全酸価は.mgKOH/gと新油値.mgKOH/gに比較して高いものの、IRの結果で油劣化の兆候を示すカルボン酸の吸収が確認されていないことから、良好と判断します。
報告№109-09136 報告№111-00393 | 分析№109-001160 分析№111-001877 | 111-001877 | 潤滑油および軸受は継続使用可能な状態にあると判断します。但し、今後も摩耗の進行を傾向監視するため、以下の対策を推奨します。濾過油中の汚染度が高いことから、観察された摩耗粒子や異物等が軸受軌道面に噛み込み摩耗が進行することが懸念されるため、濾過を推奨します。定期的な分析摩耗の進行を監視するため、定期的に分析を実施し、摩耗の進行状況を確認することを推奨します。傾向監視のための次回採油時期は、最短で約時間となります。この時間は、油中汚染物が均一になるために必要とする時間であり、この時間を経過すれば、再分析の結果から状態の傾向を確認することが可能となりますので、これを参考に次回分析時期を検討されることを提案します。フェログラフィー異常摩耗の早期発見パラメータとして摩耗粒子を定量化して評価するフェログラフィーのIs値は、潤滑状態が厳しいの乗でした。摩耗粒子の形態で比較的多く観察された粒子は、潤滑状態が正常な場合に発生する摩耗粒子異物の噛み込みにより発生する切削粒子金属潤滑部が局部的に油膜切れを起して発生するシビア粒子局部的に高圧・高温となる場合に発生するフリクションポリマ外部から混入したと思われる鉄錆等でした。これらの摩耗粒子が観察された場合、潤滑部で発生している摩耗形態は、正常なマイルド摩耗異物による切削摩耗潤滑状態がやや厳しい凝着摩耗であり、そして局部的ではあるものの高圧・高温の箇所が発生していることも分かります。摩耗形態の中でも切削摩耗は摩耗進行速度が速く、転がり軸受でこの摩耗形態が発生した場合には寿命が分の程度に低下することも知られており、切削摩耗により生じた軌道面の損傷が起点となって転がり軸受の寿命となるフレーキングに進展することから傾向監視による経過監視が必要です。フリクションポリマは、潤滑油が軌道面に押し込められ高圧状態になると同時に、圧縮熱により高温状態になった結果、基油自身が重合反応を起こし生成することが知られています。そのため、高圧高温状態の解消がなされなければ、潤滑油の劣化が進行し、粘度上昇に因る潤滑異常に進展する場合があります。電子顕微鏡・X線マイクロアナリシス観察された粒子をSEM・XMAで詳細に分析した結果、粒子には鉄、クロム、マンガンが比較的多く含まれており、成分割合から粒子は主にベアリング軌道面から発生していると推定できました。Iカップリング発光分光分析供試の潤滑油を分析した結果、検出された金属元素は、SOAP-Tの結果表に示すように、鉄、鉛、銅、クロム、錫、リン、亜鉛、カルシウム、バリウム、アルミニウム、ナトリウムでした。検出されたこれらの金属元素から発生箇所を推定すると鉄、鉛、銅、クロム、錫、亜鉛・軸受等リン、カルシウム、バリウム、アルミニウム、ナトリウム・外部混入異物であると思われます。このうち、機械部品が摩耗したと思われる元素はのグループです。計数汚染度、重量汚染度は共に当社推奨の管理限界値を超えていました。フィルタ表面の異物観察で表面が茶褐色で鉄錆、砂等が観察されたことから、汚染度が高い要因は、摩耗とスラッジ、そして外部混入異物の影響と思われます。粘度、水分、酸価、IR、RBOTの各データは良好でした。尚、別紙RBOTの減少傾向から油の余寿命を求めた結果、本試料は直近の更油から起算して稼働日数が年月まで使用可能であることが分かります。
報告№109-09094 報告№109-09094 | 分析№109-000887 分析№109-000887 | 109-000887 | 分析の結果、全てのデータが良好であることから、この油は継続使用可能と判断します。特性低下全ての項目が良好の範囲にあったことから、特性低下は認められず良好と判断します。粘度は良好と判断します。粘度はmm/sと新油値mm/sに比較して、粘度変化率は+.％で、当社推奨の管理限界値である±％以内にあり、良好と判断します。全酸価は良好と判断します。全酸価は.mgKOH/gと新油値.mgKOH/gに比較して高い値であるものの、有機物・有機化合物の結果、油劣化の兆候を示すカルボン酸の吸収が確認されていないことから、良好と判断します。有機物・有機化合物の結果、良好と判断します。有機物・有機化合物の結果、油劣化の兆候を示すカルボン酸の吸収が確認されていないことから、良好と判断します。酸化安定度の結果、良好と判断します。酸化安定度はminと当社推奨の管理限界値のmin以上であり、良好と判断します。汚染は良好と判断します。水分は良好と判断します。水分はppmと当社推奨の管理限界値の以下であり、良好と判断します。
報告№102-4016 | 分析№102-00672 更に、機器の潤滑状態を確認するために実施したＳＯＡＰ／Ｄ－ＳＯＡＰ、フェログラフィーの結果、前回の「抜き始めに比較して、Ｄ－ＳＯＡＰの鉄濃度が0.1ppmから0.3ppmに減少し、摩耗の過酷度を示すＩｓ値が、いずれも１０の１乗と変化がないことから、摩耗は安定しているものと判断します。 | 102-00672 | 本試験は、冷却塔減速機の油の劣化状況、汚染状況、ギヤや軸受の潤滑状態の確認を行うことを目的としました。結論分析の結果、全てのデータが良好であることから、機器の潤滑状態は良好でありまた、この油は継続使用可能と判断します。考察分析の結果、油の劣化状況を確認するためにの各データは全て当社推奨の管理基準値内にあり、良好と判断します。次に、油の汚染状況を確認するため実施した計数汚染度、重量汚染度の結果、各データが当社推奨の管理基準値内にあり、良好と判断します。
報告№109-09136 報告№113-00205 | 分析№109-001160 分析№113-000779 | 113-000779 | 分析の結果、油の劣化は確認されず、汚染度も良好な範囲にあることから、潤滑油は継続使用可能な状態にあると判断します。軸受分析の結果、軸受は継続使用可能な状態にあると判断します。但し、SOAPの銅がppmと高濃度であることから、銅を使用した箇所の溶出が発生していると推定されますので、以下の内容を推奨します。定期的な分析今後、銅濃度の増加を監視するため、定期的に分析を実施し、油の劣化および摩耗状態を確認することを推奨します。分析結果はフェログラフィーおよびSOAP-Tの結果から総合的に判断した結果、継続使用は可能ですが、今後の機器の機能を確認するためにも傾向管理が有用と考えます。フェログラフィー【定量分析：Is値】Is値は異常摩耗の早期発見パラメータのつで、摩耗程度を定量化するために用います。今回のIs値はのマイナス乗と低い値でした。フェログラフィー【定性分析：摩耗粒子および摩耗形態観察】分析結果から観察された全ての粒子量は少でした。Iカップリング発光分光分析【SOAP-T】検出された金属元素から発生箇所を推定すると、以下の通りでした。鉄、銅・軸受等リン、亜鉛・添加剤カルシウム、ナトリウム・外部混入異物SOAPの結果、銅がppm検出されたことから、銅を使用した箇所の溶出・摩耗が発生しています。亜鉛系添加剤を含む潤滑油を使用している場合、銅との反応により溶出することが知られており、摩耗粒子の形態観察から銅合金等は観察されていないことから、亜鉛系添加剤との反応により溶出したものと推定されます。銅濃度の増加は、別紙鉱油の酸化に対する金属触媒の影響に示すように濃度の増加とともに酸化速度が加速することが分かっていますので、注意が必要です。計数汚染度、重量汚染度は共に良好でした。粘度、水分、酸価、IRの各データは良好でした。
報告№107-4545 報告№109-09146 | 分析№107-02185 分析№109-001227 | 109-001227 | トライボ診断の結果、全てのデータが良好であることから、この油は継続使用可能と判断します。は良好と判断します。粘度は良好。粘度は.mm/sと新油値mm/sに比較して、粘度変化率は-.％で、当社推奨の管理限界値である±％以内にあり、良好と判断します。粘度はmm/sとなっています。粘度はmm/sとなっています。粘度指数はとなっています。粘度指数はとなっています。水分は良好。水分はと当社推奨の管理限界値の以下であり、良好と判断します。全酸価は良好。全酸価は.mgKOH/gと新油値.mgKOH/g以内にあり、良好と判断します。
報告№109-09136 報告№111-00619 | 分析№109-001160 分析№111-002957 | 111-002957 | ちょう度の上昇が確認され、グリースが軟化していることが分かりました。今後、グリースの漏洩や油膜切れの発生が懸念されるため、以下の対策を推奨します。グリースの交換軟化したグリースを使用した場合、グリースの漏洩や軸受等で油膜切れが発生することが懸念されるため、グリースを交換することを推奨します。グリースのちょう度ちょう度は、と当社推奨の管理上限値のより若干高くなっており、グリースが軟化していることが分かりました。軟化したグリースを使用した場合、グリースの漏洩や軸受等で油膜切れが発生することが懸念されます。
報告№105-6050 報告№107-0445 | 分析№105-01529 分析№107-02561 | 107-02561 | 分析の結果、ギヤ歯面、転がり軸受の軌道面、共に潤滑状態は正常であることが確認され、継続使用可能な状態にあると判断します。≪バックラッシ増加に対する考察≫D－SOAPの鉄濃度からギヤのバックラッシを求めました。減速機の構造から、最も負荷が大きく、摩耗が進行しやすい箇所をスパイラルベベルギヤと推定し、この部分のバックラッシを求めました。但し、年月から今回までのうち、年月から月までの累積稼働時間が不明であったため、年月から年月の平均的なヶ月当りの運転時間hを、年月から月までがこれと同様であると仮定して、年月から年月までの累積稼働時間を計算しました。その結果、推定される累積稼働時間はhとなりました。この累積稼働時間と鉄濃度から得られたデータを使用してバックラッシを求めました。その結果、減速機に摩耗が集中していたと仮定した場合、初期バックラッシから.μm増加したことが推定されました。バックラッシ増加分の上限値は、メーカにより差異はあるものの、当社の推奨するバックラッシは一般に推奨されるμmを管理目安にしており、今回のデータはこの値に比較して十分に小さいことから、本歯車は継続使用可能な状態にあると判断します。これらのことは、D－SOAPの結果、ギヤ歯面および転がり軸受の軌道面の摩耗により発生する鉄が検出されたものの、フェログラフィーの摩耗粒子形態観察の結果、ギヤ歯面の微小な疲労摩耗により発生した摩耗粒子が若干観察されたこと以上のことから判断しました。
報告№107-4545 報告№108-5077 | 分析№107-02185 分析№108-02831 | 108-02831 | トライボ診断の結果、粘度を除く項目は良好でした。粘度は、新油値のmm/sに比較し変化率が-.％のmm/sとなっており、当社推奨の管理限界値である±％を超えています。粘度低下の要因のひとつとなる異種油の混入や劣化がIRで確認できなかったことから、今回の粘度低下は、潤滑油の製造ロットによる差異、または、潤滑油の分子がせん断作用を受けて低下したことなどが考えられます。現在のところ、本試料油は継続使用可能な状態にありますが、粘度低下は、シール部からの漏れ量の増加につながりやすくなることから、定期的な分析により粘度の低下および油の劣化の進行状況を確認することを推奨します。粘度が当社推奨の管理限界値を超えています。粘度は当社推奨の管理限界値を超えています。粘度はmm/sと新油値mm/sに比較して、粘度変化率は-.％で、当社推奨の管理限界値である±％を超えています。粘度はmm/sです。粘度はmm/sです。粘度指数はです。粘度指数はです。水分は良好。水分は.ppmと当社推奨の管理限界値の以下にあり、良好と判断します。全酸価は良好。全酸価は.mgKOH/gと新油値.mgKOH/g以内にあり、良好と判断します。
報告№108-0387 報告№108-0511 | 分析№108-02609 分析№108-03698 | 108-03698 | 分析の結果、摩耗粒子の形態観察で銅合金が多く観察され、前回に比較してSOAP／D－SOAPの銅濃度が増加傾向にあったことから、銅を使用した箇所の摩耗が発生していることが確認されました。摩耗粒子の形態観察で油膜切れにより発生した銅系のシビア粒子が観察されたことから、銅を使用した箇所で発生している摩耗形態は凝着摩耗です。今後さらに摩耗が進行する場合がありますので、定期的に分析を実施し、摩耗の進行状況を確認するとともに、銅を使用した箇所を特定されることを推奨します。これらのことは、前回に比較して、D-SOAPの銅が若干増加していること異常摩耗の早期発見パラメータであるフェログラフィーのIs値がのマイナス乗と良好の範囲にあること以上のことから判断しています。
報告№107-4530 報告№107-7011 | 分析№107-01164 分析№107-01397 | 107-01397 | 初期試験を実施した結果、計数汚染度がNAS級と油中の汚染粒子が非常に少なく清浄な状態にあることが確認されました。これは、濾過機が常設され、十分な濾過が実施されているためと考えられます。このような場合、摩耗粒子が発生していても除去されて、異常な摩耗状態であることを検出できない場合が考えられます。今後は、より正確に摩耗の進行状況を把握できるように、濾過機の入口と出口の箇所から採油を実施し、濾過効率を基に解析し、把握することを提案いたします。尚、および汚染状態を示す各データが良好の範囲にあり、潤滑油は継続使用可能と判断します。これらのことは、前回に比較して、計数汚染度は等級に変化がないことSOAP／D-SOAPの鉄濃度に変化がないこと異常摩耗の早期発見パラメータであるフェログラフィーのIs値がのマイナス乗と良好の範囲にあること以上のことから判断しました。
|  | 113-000941_date131015 | 潤滑油は重量汚染度が高く、スラッジの発生が確認されました。減速機減速機は継続使用可能であるため、分解点検の必要はないと判断します。但し、将来的な摩耗進行の有無を確認するためにも傾向監視を継続することが有効です。また、検出された鉄濃度からギヤのバックラッシの増加量を計算しました。ギヤのバックラッシが適正でない場合、ギヤが円滑に稼動せず、振動の増大につながる可能性があります。鉄がギヤ歯面から発生しているとした場合、仮定に基づく計算であるため参考値となりますが、ギヤのバックラッシ増加量は最も厳しい部分で約.μmと推定されました。上限値に比較して十分に小さい値であるため、継続使用に問題はないと考えられます。この増加量を基に、バックラッシの上限値に到達する時間を推定すると、バックラッシの上限値であるμmに到達するのは、年後であることが分かりました。但し、この結果は、減速機の情報を仮定しているため、参考値としてお考え下さい。更油油中の汚染度が高く、スラッジの発生が確認されました。潤滑不良や、フィルタが設置されている場合、目詰まりが懸念されることから、更油を推奨します。定期的なトライボ診断実施定期的な分析を実施することにより、データの変化から異常の兆候を早期に発見することが可能となります。今後懸念される切削摩耗、疲労摩耗の進行を監視するため、定期的なトライボ診断の実施を推奨します。は全てのデータが正常であり、良好でした。粘度粘度は、.mm/sと新油値の.mm/sに比較して粘度変化率が+％となっており、当社推奨の管理限界値である±％以内にあり、良好でした。水分は.ppmと当社推奨の管理限界値以下にあり、良好と判断します。酸価・IR酸価劣化の進行度は、酸価およびIRの結果から総合的に判断します。酸価は、.mgKOH/gと新油値.mgKOH/g以上であるものの、IRの結果で油劣化の兆候を示すカルボン酸の吸収が確認されていないことから、良好と判断します。重量汚染度が比較的高い値でした。SOAP-Tで油の添加剤成分であるリン、亜鉛が検出され、フィルタ表面の異物観察で表面が茶褐色であり、粘ちょう物、金属片、鉄錆、砂等が観察されたことから、汚染度が高い要因は、摩耗とスラッジ、そして外部混入異物の影響と思われます。計数汚染度計数汚染度はNAS級と当社推奨の管理限界値以下であり、良好でした。重量汚染度はmg/mlでした。光学顕微鏡写真重量汚染度で濾過したフィルタ表面上の夾雑物を光学顕微鏡で観察した結果、金属片、鉄錆、砂等が観察されました。はフェログラフィーおよびSOAP-Tの結果から総合的に判断した結果、継続使用は可能ですが、今後の機器の機能を確認するためにも傾向管理が有用と考えます。フェログラフィー【定量分析：Is値】Is値は異常摩耗の早期発見パラメータのつで、摩耗粒子を定量化するために用います。減速機の場合、潤滑状態が良好であればIs値はの乗以下となり、潤滑状態が厳しくなるにつれてIs値は上昇していきます。今回のIs値は、の乗と低い値でした。フェログラフィー【定性分析：摩耗粒子および摩耗形態観察】分析結果から観察された代表的な粒子は、以下の通りでした。切削粒子・異物や金属表面の微小突起による切削摩耗により発生。疲労摩耗粒子・繰返し応力を受けて発生。フリクションポリマ・局部的に高圧・高温となる場合に発生。鉄錆等・外部から混入したと考えられます。観察された摩耗粒子の中でも切削粒子は、将来的な摩耗の進行に繋がる可能性を示唆しているため、傾向監視が必要と思われます。減速機で切削摩耗が発生した場合、減速機内部で使用されている転がり軸受が切削摩耗により生じた軌道面の損傷が起点となって寿命が分の程度に低下することがあることから、切削摩耗には十分注意する必要があります。切削摩耗の発生原因となる混入異物が残留している場合、この異物により切削摩耗が継続して発生する可能性があります。Iカップリング発光分光分析【SOAP-T】検出された金属元素から発生箇所を推定すると、以下の通りでした。鉄、鉛、銅、錫・ギヤ、軸受等リン、亜鉛、モリブデン・添加剤カルシウム、アルミニウム、ケイ素、ナトリウム、ホウ素・外部混入異物バックラッシご提供いただいた情報から本設備は太陽歯車、遊星歯車、内歯車で構成される遊星歯車機構であることが分かりました。今回、歯車の歯幅、モジュール、歯数が不明でした。よって、歯幅をmm、モジュールを、太陽歯車、遊星歯車、太陽歯車の歯数をそれぞれ、、と仮定し、バックラッシの増加量を計算しました。その結果、今回検出された鉄がギヤ歯面から、平均的に摩耗して発生していたと仮定した場合、バックラッシの増加量は以下の通りと推定されます。表バックラッシ増加量接触箇所 バックラッシ増加量上限値 バックラッシ増加量 内歯車-遊星歯車 . 約. 遊星歯車-太陽歯車 約. バックラッシの初期値が不明であるため、増加量の上限値を適正なバックラッシの最大値と最小値の差としました。今回の推定されたバックラッシ増加量は上限値に比較して十分に小さい値です。但し、今回の計算は仮定に基づいて行っているため、参考値としてお考え下さい。
報告№109-09136 | 分析№109-001160 | 112-002797 | 粘度がISOVG規格外にありました。対象設備は継続使用可能な状態にあると判断します。但し、将来的な摩耗進行の有無を確認するためにも傾向監視を継続することが有効です。定期的な分析今後懸念される切削摩耗、疲労摩耗の進行を監視するため、定期的に分析を実施することを推奨します。新油との比較による評価を示す粘度、酸価のデータは新油データを基準として評価しています。今回は油名が不明であったため評価できませんでしたが、今後評価する場合は、使用している新油を同時に分析することをご検討下さい。使用油名の再確認粘度が規格外にあるため、使用油名の再確認を推奨します。はフェログラフィーおよびSOAP-Tの結果から総合的に判断した結果、継続使用は可能ですが、機器の機能を保持するためにも傾向管理が有用と考えます。フェログラフィー【定量分析：Is値】Is値は異常摩耗の早期発見パラメータのつで、摩耗粒子を定量化するために用います。Is値はの乗と低い値でした。フェログラフィー【定性分析：摩耗粒子および摩耗形態観察】分析結果から比較的多く観察された粒子は、以下の通りでした。疲労摩耗粒子・繰返し応力を受けて発生。黒錆・潤滑状態がやや厳しい凝着摩耗により発生。金属接触が厳しく、且つ、高い摩擦熱が発生していると考えられます。観察された摩耗粒子の中でも黒錆は、将来的な摩耗の進行に繋がる可能性を示唆しているため、傾向監視が必要と思われます。黒錆は、凝着摩耗に分類されます。この摩耗粒子は、ギヤ歯面や軸受軌道面で凝着、破断を繰り返し、この過程で生じる移着粒子が成長して摩耗粒子となります。そのため、ギヤ歯面や軸受軌道面では局部的に油膜切れが発生していることを示しています。この状態が継続した場合、摩耗粒子のサイズは徐々に大型化していき、設備の損傷に至る場合がありますので、傾向監視が必要です。Iカップリング発光分光分析【SOAP-T】検出された金属元素から発生箇所を推定すると、以下の通りでした。鉄、亜鉛・ギヤ、軸受等リン・添加剤カルシウム、ナトリウム・外部混入異物計数汚染度は、NAS級と当社推奨の管理限界値以下であるものの、やや高い値でした。摩耗粒子の形態観察およびSOAP-Tの結果から、汚染度が高い要因は摩耗と外部混入異物の影響と思われます。粘度粘度は.mm/sとISOVG規格外にありました。適正な粘度範囲で使用していない場合、粘性抵抗が増大することにより、油温が上昇して、油劣化の進行に繋がることが懸念されます。水分はppmと当社推奨の管理限界値以下であり、良好でした。酸価は油名が不明であったため、新油データとの比較ができず評価できませんでした。潤滑油および設備の劣化比較と傾向前回、フェログラフィーおよびSOAP-Tは実施していないため、比較はできませんでした。計数汚染度は、前回に比較してNAS級からNAS級にランク上昇しているものの、当社推奨の管理限界値NAS級以下にありました。粘度粘度は前回に比較してmm/sから.mm/sに減少しているものの、前回同様にISOVG規格外にありました。水分は前回に比較してppmからppmに減少し、前回同様に当社推奨の管理限界値以下であり、良好でした。酸価は前回に比較して.mgKOH/gから.mgKOH/gに低下していることから、油劣化は進行していないと考えられます。
報告№105-0198 報告№105-0198 | 分析№105-01322 分析№105-01322 | 105-01322 | 濾過前の試料油を分析した結果、メタルの主成分である錫がSOAPでppm、D－SOAPでppm検出されました。前回濾過後の採油から今回採油までに錫濃度がppm上昇しました。メタル交換からの累積錫濃度を計算したところppmとなり、油量Lとしてメタルの摩耗深さを計算した結果、μmと、初期のメタル表面粗さをsとすると、凡そ表面粗さの％が摩耗したことになります。 尚、この計算は以下の過程に基づいて計算しております。これまでの経緯で、メタル交換からヶ月経過した年月に濾過を実施していますが、この濾過の際に分析を実施しておらず錫濃度が不明です。今回は年月の濾過で錫濃度がに改善されたと仮定して、累積錫濃度を計算しております。表これまでの経緯年月の濾過で錫濃度がに改善されたと仮定した計算結果からすれば、スラストメタル表面には、既に鏡面状態に近い箇所が発生しており、損傷が発生する可能性があります。但し、摩耗粒子の解析結果から直ちに損傷に至る状況とは考えにくいと考えられるため、ヶ月以内に濾過前の分析を再度実施し、摩耗の進行状況を確認されることを推奨します。
報告№109-09136 報告№112-00363 | 分析№109-001160 分析№112-001506 | 112-001506 | 更油からの経過日数をもとに潤滑油の余寿命を評価したところ、潤滑油は定検までのヶ月間は使用可能と判断できました。次回定検時に更油を実施しない場合は、酸化安定度を知るための分析を実施し、余寿命を確認することを推奨します。酸化安定度はminであり、当社推奨の管理限界値のmin以上であることから、良好と判断します。
報告№108-0477 報告№108-0477 | 分析№108-03454 分析№108-03454 | 108-03454 | 分析の結果、観察された摩耗粒子は、異物の噛み込みなどで発生する切削粒子でしたが、異常摩耗の早期発見パラメータであるIs値が混合潤滑の初期段階を示すの乗であったことから潤滑状態は健全であることが判り、継続使用は可能と判断します。但し、観察された摩耗形態が切削摩耗であり、今後の摩耗進行には注意が必要です。本軸受を継続使用する場合、切削摩耗により発生した傷が起点となってフレーキングに進展することも考えられるため、運転再開後に再度分析を実施し、摩耗の進行状況を確認されることを推奨します。一方、潤滑油の基本特性である粘度、および特性低下を知るパラメータである全酸価、有機物・有機化合物、酸化安定度の各データが良好の範囲にあることから、この油は継続使用可能と判断します。特性低下全ての項目が良好な範囲にあったことから特性低下は認められず良好と判断します。粘度は良好と判断します。粘度はmm/sと新油値mm/sに比較して、粘度変化率は-.％で、当社推奨の管理限界値である±％以内にあり、良好と判断します。全酸価は良好と判断します。全酸価は.mgKOH/gと新油値.mgKOH/gに比較して高い値であるものの、有機物・有機化合物の結果で油劣化の兆候を示すカルボン酸の吸収が確認されていないことから、良好と判断します。有機物・有機化合物の結果、良好と判断します。有機物・有機化合物の結果、油劣化の兆候を示すカルボン酸の吸収が確認されていないことから、良好と判断します。酸化安定度の結果、良好と判断します。酸化安定度はminと当社推奨の管理限界値のmin以上であり、良好と判断します。色相は良好と判断します。色相はLと新油値のL.に比較して大きな変化はなく、良好と判断します。汚染は良好と判断します。水分は良好と判断します。水分はと当社推奨の管理限界値の以下であり、良好と判断します。汚染粒子数は良好と判断します。汚染粒子数はNAS級と当社推奨の管理限界値のNAS級以内にあり、良好と判断します。汚染物重量は良好と判断します。汚染物重量は.mg/mlと当社推奨の管理限界値のmg/ml以内にあり、良好と判断します。摩耗摩耗粒子の結果、異物の噛み込みなどで発生する切削粒子がやや多く観察されています。摩耗粒子の結果、異物の噛み込みなどで発生する切削粒子がやや多く観察されています。異常摩耗の早期発見パラメータであるフェログラフィーのIs値がの乗と良好の範囲にあるものの、摩耗粒子の形態観察の結果、異物の噛み込みなどで発生する切削粒子がやや多く観察されています。金属濃度SOAPの結果は良好と判断します。金属濃度SOAPの結果、外部から混入したと思われるケイ素が検出されています。金属濃度酸溶解法の結果、鉄が検出されています。金属濃度酸溶解法の結果、鉄、外部から混入したと思われるナトリウムが検出されています。
|  | 114-000829 | 潤滑油および対象設備は継続使用可能な状態にあると判断します。但し、摩耗粒子の形態観察で、局部的な厳しい金属接触と高い摩擦熱により発生する黒錆が比較的多く観察されていることから、将来的な摩耗進行の有無を確認するためにも傾向監視を継続することが有効です。また、SOAPでニッケルがとやや高い値で検出されました。ディーゼルエンジンのメタルは、別紙コンロッドメタル・クランクメタルの摩耗に示すように、一般的にホワイトメタル層、ニッケル層、銅と鉛の合金であるケルメット層の順に積層構造になっています。ホワイトメタル層の一部が摩耗により消失した場合、下のニッケル層が摩耗し、潤滑油からニッケル成分が検出されることになりますが、今回、ニッケル濃度に対し、ホワイトメタルの主成分である錫の濃度が低いことから、ニッケルはメタル以外から発生したものと推定されます。発生箇所がニッケルメッキされた部品であった場合、耐食性が低下して腐食に進展することが懸念されるため、傾向監視をすることが有用です。定期的な分析今後の摩耗推移を監視するため、定期的な分析実施を推奨します。観察された黒錆は、摩擦面が将来的に異常摩耗へ進展する可能性を示唆しているため、傾向監視が有用と思われます。詳細は、別紙傾向監視が必要な摩耗粒子をご覧ください。
報告№111-00372 報告№111-00372 | 分析№111-001676 分析№111-001738 | 111-001738 | ちょう度値と新グリース値に比較して低下し、当社推奨の管理下限値であるを超えていることから、硬化していることが分かりました。硬化したグリースを使用した場合、油分の流動性がなくなり、軸受等で良好な油膜が保持されにくくなる可能性があります。グリースが硬化していたため、以下の対策が必要です。グリースを交換されることを推奨します。≪状態監視とパラメータ≫分析の目的および各分析のパラメータは以下の通りです。特性低下目的：グリースの分析結果から、グリースの物理的性状や劣化傾向などを確認する。全酸価JISK赤外線吸収スペクトルJISKちょう度JISK滴点JISK摩耗目的：グリース中の摩耗粒子を分析する事により、回転・摺動部の潤滑状態、摩耗劣化の程度、余寿命などを解析する。摩耗診断電子顕微鏡観察JISKX線マイクロアナリシス油中金属濃度JISK≪分析結果≫特性低下全酸価：良好全酸価mgKOH/gは新油値の.mgKOH/gに比較し高くはあるものの、有機物・有機化合物試験の結果で油劣化の兆候を示すカルボン酸の吸収が見られないことから問題は無いと判断します。赤外線吸収スペクトル：良好ちょう度：要処置ちょう度値はと当社推奨の管理下限値であるを超えていました。滴点：良好滴点はと新油値のに比較し高いものの、有機物・有機化合物試験の結果で油劣化の兆候を示すカルボン酸の吸収が見られないことから問題は無いと判断します。摩耗摩耗診断電子顕微鏡観察・X線マイクロアナリシス：今回は実施していません。油中金属濃度：今回は実施していません。
報告№109-09249 報告№111-00550 | 分析№109-001747 分析№111-002519 | 111-002519 | 潤滑油は継続使用可能な状態であり、また運転中における潤滑状態も正常であったものと判断します。本試料油は、分析の結果は全ての分析項目の値が当社推奨の管理基準値を満たしており、新油分析値との比較結果も問題となる値はありませんでした。分析結果特性低下特性低下に係るパラメータの分析結果は良好と判断します。粘度粘度はmm/sと新油値mm/sに対する粘度変化率は-.％で、当社推奨の管理限界値である±％以内にあり、良好と判断します。全酸価添加油の全酸価は、油メーカによって初期値が違うため統一した管理基準を設定するのが困難であることから、当社では管理限界値を設定しておらず、新油分析値との比較及び他の分析項目の結果より全酸価の状態判断を行います。その結果、全酸価は.mgKOH/gと新油値.mgKOH/gに比較して若干高くなっていますが、IRチャートに示すように劣化の兆候として現れるカルボン酸などの有機物・有機化合物の発生が確認されていないことから、良好と判断します。酸化安定度酸化安定度はminであり、当社推奨の管理限界値のmin以上であることから良好と判断します。有機物・有機化合物有機物・有機化合物は、IRチャートによる新油分析値との比較の結果、cm-付近に劣化の兆候を示すカルボン酸の吸収が確認されていないことから、良好と判断します。色相はLであり、新油値のL.に比較して大きな変化はないことから、良好と判断します。汚染に係るパラメータの分析結果は良好と判断します。水分はppmであり、当社推奨の管理限界値の以下であることから良好と判断します。汚染粒子数はNAS級であり、当社推奨の管理限界値のNAS級以内であることから良好と判断します。汚染度物重量は.mg/mlであり、当社推奨の管理限界値のmg/ml以内であることから良好と判断します。摩耗運転中における潤滑状態は正常であったものと判断します。異常摩耗の早期発見パラメータであるフェログラフィーのIs値がのマイナス乗と良好の範囲にあったことから、潤滑箇所の潤滑状態は正常と判断します。金属濃度SOAP法により金属濃度を測定した結果、金属元素は検出されなかったことから、潤滑箇所で発生する金属接触による摩耗や、外部からの異物などの混入は見られず良好と判断します。金属濃度酸溶解法により金属濃度を測定した結果、外部から混入したと思われるカルシウム、ナトリウムが共にと僅かに検出されましたが良好と判断します。
報告№109-09136 報告№113-00192 | 分析№109-001160 分析№113-000694 | 113-000694 | 潤滑油の劣化はなく、汚染度は良好な範囲にあることから、継続使用可能と判断します。軸受は継続使用可能な状態にあると判断します。D-SOAPの結果、メタルならし後に比較して錫が増加していないことから、摩耗は安定していると推定されます。但し、摩耗粒子の形態観察で約μmサイズのホワイトメタルが観察されたことから、軸受メタルが摩耗しており、今後の摩耗進行を確認するために傾向監視を継続することが有効です。ヶ月以内に再分析今後懸念される軸受メタルの摩耗進行を監視するため、ヶ月以内に回目の分析を実施し、摩耗の進行状況を確認することを推奨します。はフェログラフィーおよびSOAP／D-SOAPの結果から総合的に判断した結果、継続使用は可能ですが、今後の機器の機能を確認するためにも傾向管理が有用と考えます。フェログラフィー【定量分析：Is値】Is値は異常摩耗の早期発見パラメータのつで、摩耗程度を定量化するために用います。Is値はメタルならし後の結果と比較して、の乗から変化なく、低い値でした。フェログラフィー【定性分析：摩耗粒子および摩耗形態観察】分析結果から観察された全ての粒子量は少でした。但し、観察された摩耗粒子の中には、約μmサイズのホワイトメタルが観察されました。Iカップリング発光分光分析【SOAP／D-SOAP】検出された金属元素から発生箇所を推定すると、以下の通りでした。鉄、銅、錫・軸受等カルシウム、アルミニウム、ナトリウム・外部混入異物軸受メタルの摩耗D-SOAPの結果、軸受メタルの主成分である錫はメタルならし後の結果同様にと変化がなかったことから、軸受メタルの摩耗は比較的安定していたと推定されます。図累計摩耗深さ増加傾向に示すように、メタル表面の平均的な摩耗深さは約μmで推移しており、現状は継続使用可能と判断しますが、今後の軸受メタルの摩耗進行に注意が必要です。メタルならし後に比較して、計数汚染度はNAS級から等級に変化はなく、重量汚染度は.mg/mlから.mg/mlに減少し、共に管理限界値以下であり、良好でした。粘度、水分、酸価、IRの各データは、良好でした。
報告№109-09136 報告№111-00689 | 分析№109-001160 分析№111-003512 | 111-003512 | 潤滑油は継続使用可能な状態にあるものの、今後は障害予防を目的に以下の対策を推奨します。追加分析消泡性能が低下した場合、ギヤ歯面での油膜形成に影響が出て摩耗が進展することがありますので、フェログラフィーおよびSOAP-Tを追加して摩耗により発生する油中金属濃度や潤滑状態を確認することを推奨します。泡立ち試験泡立ち試験の結果は、-と新油値が-であるのに比較して高い値となっていたことから、消泡性能が低下していることが分かりました。今後の使用状況によっては油の酸化劣化が進行したり、ギヤ歯面およびベアリング軌道面で油膜切れが発生したりする場合があるため、消泡剤の添加による消泡性能の改善など何らかの対応が必要になると思われます。分析結果泡立ち試験の結果、消泡性能が低下していることが確認されました。粘度粘度は.mm/sと新油値mm/sに比較して、粘度変化率は-％で、当社推奨の管理限界値である±％以内にあり、良好と判断します。泡立ち試験泡立ち試験は-と新油に比較して高い値でした。水分はppmと当社推奨の管理限界値の以下であり、良好と判断します。全酸価全酸価はmgKOH/gと新油値mgKOH/g以下にあり、良好と判断します。
報告№109-09094 報告№112-00124 | 分析№109-000872 分析№112-000420 | 112-000420 | 潤滑油は継続使用可能な状態にあると判断します。は良好でした。≪状態監視とパラメータ≫分析の目的および各分析のパラメータは以下の通りです。特性低下目的：油の分析結果から、や劣化傾向ならびに添加剤の消耗程度、残存寿命などを確認する。粘度JISK酸価JISK赤外線吸収スペクトルJISK酸化安定度試験JISK汚染目的：油の分析結果から、砂塵あるいは水・異種油などによるや、異物混入の有無を確認する。水分JISK計数汚染度JISB重量汚染度JISB光学顕微鏡観察摩耗目的：油中の摩耗粒子を分析する事により、回転・摺動部の潤滑状態、摩耗劣化の程度、余寿命などを解析する。摩耗診断電子顕微鏡観察JISKX線マイクロアナリシス油中金属濃度JISK≪分析結果≫特性低下粘度：良好粘度値mm/sの管理基本値mm/sに対する変化率は+.％であり、○○管理限界値±％以内に留まっています。酸価：良好酸価.mgKOH/gは管理基本値の.mgKOH/g以内にあることから、問題は無いと判断します。赤外線吸収スペクトル：良好酸化安定度試験：良好酸化安定度試験の結果、数値minは○○管理限界値min以上に留まっており、現時点での使用は可能と判断します。汚染水分：良好水分値ppmは○○管理限界値以内に留まっています。計数汚染度：今回は実施していません。重量汚染度：今回は実施していません。光学顕微鏡観察：今回は実施していません。摩耗摩耗診断電子顕微鏡観察・X線マイクロアナリシス：今回は実施していません。油中金属濃度：今回は実施していません。
報告№106-0457 報告№106-0457 | 分析№106-02616 分析№106-02616 | 106-02616 | 貴○○は廃止措置工事期間中であるが、運転状態にある機器においては保全計画を策定している。この中で当該機器については設備の状態監視保全の適用をおこなっている。油診断法により精度の高い状態監視活動を行う。トライボ診断の結果、軸受メタルの摩耗が若干確認されたものの、本軸受は継続使用可能な状態にあると判断します。但し、摩耗粒子形態観察で異物の噛み込みにより発生する切削粒子、金属接触が厳しい場合に発生するシビア粒子がやや多く観察されたことから、摩耗形態は、切削摩耗と凝着摩耗が混在していることが分かりました。摩耗形態の中でも切削摩耗は摩耗速度が速く注意が必要ですので、定期的に分析を実施し、汚染状況及び摩耗の進行状況を確認されることを推奨します。又、SOAPで銅がppm検出されました。銅を使用した部分の溶出が発生していると考えられます。この検出された銅は、潤滑油添加剤として使用されている亜鉛系添加剤の影響により溶出することが知られており、今回の検出は、この溶出によるものと考えられます。銅濃度は、別紙鉱油の酸化に対する金属触媒の影響に示すように銅濃度の増加に伴い酸化速度が速まりますが、今回程度の濃度は、正常値の範囲であり問題はないと判断します。銅濃度は加速して上昇することもありますので、引き続き油分析により監視されることを併せて推奨します。これらのことは、異常摩耗の早期発見パラメータであるフェログラフィーのIs値がと良好の範囲にあるものの、摩耗粒子の形態観察の結果、異物の噛み込みにより発生する切削粒子、金属接触が厳しい場合に発生するシビア粒子がやや多く観察されたことSOAPの結果で銅がppm検出されたこと以上のことから判断しました。
報告№107-0366 報告№108-0398 | 分析№107-01900 分析№108-02678 | 108-02678 | 濾過前の試料油を分析した結果、計数汚染度が前回NAS級から、今回NAS級に約年ヶ月でランク増加しています。摩耗粒子の形態観察でμm以下の鉄系摩耗粒子、金属接触が厳しい場合に発生するシビア粒子が多く観察されています。主にサーボシリンダ内壁およびポンプ内部で摩耗が進行している可能性が考えられます。現在のところ、汚染度はNAS級と良好の範囲にあるものの、前回に比較して計数汚染度の～μmの粒子数が桁増加していることから、このまま摩耗が進行し汚染度がやや不良領域に到達した場合、バルブ類の動作障害やフィルタおよびストレーナの目詰まり等が発生することが懸念されます。これらの障害発生に対する弊害を勘案の上、ヶ月以内に再度分析を実施し、汚染状況及び摩耗の進行状況を確認されることを推奨します。
報告№109-09136 報告№112-00212 | 分析№109-001160 分析№112-000863 | 112-000863 | 分析の結果、グリースは劣化していないことが分かりました。グリース中の金属分析ではベアリングと保持器の材質である、鉄、クロム、鉛、錫が高濃度で検出され、さらにボールネジ軌道面では局部的に油膜切れが発生していると推定されます。フェログラフィー摩耗粒子および摩耗形態摩耗粒子で比較的多く観察された粒子および潤滑部で発生している摩耗形態は、潤滑状態が正常な場合に発生する摩耗粒子・マイルド摩耗でした。潤滑状態摩耗粒子の観察結果から総合的に判断した結果、μm以下の摩耗粒子が支配的ではあるものの、中にはμmを超えるシビア粒子が観察されたことから、軌道面では疲労摩耗が進展し、局部的にμm程度の凹み、いわゆるマイクロディンプルが発生していると推定され、潤滑状態がやや厳しい箇所があると判断します。Iカップリング発光分光分析【D－SOAP】検出された金属元素から発生箇所を推定すると、以下の通りでした。鉄、鉛、クロム、錫・ボールネジ軌道面、保持器等リン、亜鉛、カルシウム、アルミニウム、ナトリウム・添加剤、増ちょう剤、外部混入異物このうち、機械部品が摩耗したと思われる元素はのグループです。グリースのちょう度、滴点、IRの各データは良好でした。酸価は、mgKOH/gと新グリース値の.mgKOH/gに比較して高い値でした。IRの結果で油劣化の兆候を示すカルボン酸の吸収は確認されていませんが、酸価が非常に高いことから給脂間隔を短縮するなどの劣化防止対策が必要と思われます。
報告№109-09249 報告№112-00272 | 分析№109-001747 分析№112-001089 | 112-001089 | 潤滑油および軸受は継続使用可能な状態にあると判断します。但し、今後も摩耗の進行を傾向監視するため、以下の対策を推奨します。定期的な分析摩耗の進行を監視するため、定期的に分析を実施し、分析データによる摩耗の進行状況を確認することを推奨します。はフェログラフィーおよびSOAP／D-SOAPの結果から総合的に判断した結果、やや厳しい状態にあると考えられます。フェログラフィー【定量分析：Is値】Is値は異常摩耗の早期発見パラメータのつで、摩耗粒子を定量化するために用います。今回のIs値はの乗とやや高い値でした。フェログラフィー【定性分析：摩耗粒子および摩耗形態観察】分析結果から比較的多く観察された粒子は、以下の通りでした。正常な摩耗粒子・潤滑状態が正常なマイルド摩耗により発生。フリクションポリマ・局部的に高圧・高温となる場合に発生。観察された摩耗粒子の中でもフリクションポリマは、注意が必要です。フリクションポリマは、潤滑油が軌道面に押し込められ高圧状態になると同時に、圧縮熱により高温状態になった結果、基油自身が重合反応を起こし生成することが知られています。そのため、高圧高温状態の解消がなされなければ、潤滑油の劣化が進行し、粘度上昇に因る潤滑異常に進展する場合があります。Iカップリング発光分光分析【SOAP／D-SOAP】検出された金属元素から発生箇所を推定すると、以下の通りでした。鉄、亜鉛・軸受等カルシウム、バリウム、ナトリウム・外部混入異物水分、汚染粒子数、汚染度物重量は共に良好でした。．粘度、酸価、酸化安定度、有機物・有機化合物の各データは良好でした。分析結果特性低下特性低下に係るパラメータの分析結果は良好と判断します。粘度粘度はmm/sと新油値mm/sに対する粘度変化率は+％で、当社推奨の管理限界値である±％以内にあり、良好と判断します。酸価添加油の酸価は、油メーカによって初期値が違うため統一した管理基準を設定するのが困難であることから、当社では管理限界値を設定しておらず、新油分析値との比較及び他の分析項目の結果より酸価の状態判断を行います。その結果、酸価は.mgKOH/gと新油値.mgKOH/gに比較して若干高くなっていますが、IRチャートに示すように劣化の兆候として現れるカルボン酸などの有機物・有機化合物の発生が確認されていないことから、良好と判断します。酸化安定度酸化安定度はminであり、当社推奨の管理限界値のmin以上であることから良好と判断します。有機物・有機化合物有機物・有機化合物は、IRチャートによる新油分析値との比較の結果、cm-付近に劣化の兆候を示すカルボン酸の吸収が確認されていないことから、良好と判断します。色相はLでした。汚染に係るパラメータの分析結果は良好と判断します。水分はppmであり、当社推奨の管理限界値の以下であることから良好と判断します。汚染粒子数はNAS級であり、当社推奨の管理限界値のNAS級以下であることから良好と判断します。汚染度物重量は.mg/mlであり、当社推奨の管理限界値のmg/ml以下であることから良好と判断します。摩耗フェログラフィーによる摩耗粒子の観察の結果、潤滑状態が正常な場合に発生する摩耗粒子、局部的に高圧・高温となる場合に発生するフリクションポリマが比較的多く観察されました。異常摩耗の早期発見パラメータであるフェログラフィーのIs値がの乗とやや高く、摩耗粒子の形態観察の結果、潤滑状態が正常な場合に発生する摩耗粒子、局部的に高圧・高温となる場合に発生するフリクションポリマが比較的多く観察されました。金属濃度SOAP法により金属濃度を測定した結果、金属元素は検出されなかったことから、潤滑箇所で発生する金属接触による摩耗や、外部からの異物などの混入は見られず良好と判断します。金属濃度酸溶解法により金属濃度を測定した結果、潤滑箇所で発生する金属接触によって検出される鉄が、亜鉛が、外部から混入したと思われるカルシウムが、バリウムが、ナトリウムが検出されました。
報告№109-09561 報告№109-09561 | 分析№109-003473 分析№109-003473 | 109-003473 | ・摩耗状態油中金属分析の結果、潤滑油中から鉄が検出されました。この鉄成分は、粒子の観察結果から異物の噛み込みなどで発生する切削粒子、油膜切れにより発生するシビア粒子、金属接触が厳しく、且つ、摩擦熱が高い場合に発生する球状粒子で、潤滑部では切削摩耗と凝着摩耗が発生していることが分かりました。観察された摩耗粒子の材質と形態をSEM・XMAで粒子を詳細に観察した結果、鉄およびマンガンを含む粒子が多く、帯状であったり、粒子表面に条痕がある粒子が比較的多いことから、摩耗の発生箇所は、ギヤ歯面であり、ギヤ歯面では転がり摩擦に加えて、すべり摩擦が発生していると推定されます。また、ギヤ歯面では、～μm程度のすべり摩擦が発生しており、振動振幅は、少なくとも、これ以上のレベルにあると推定されます。・バックラッシ参考に、減速機の構造から、カップリングの外歯と内歯から摩耗すると推定し、モジュール、歯数、歯幅から、この部分のバックラッシ増加量を求めました。分析結果から得られたデータを使用して求めたバックラッシ増加量は、初期値から.μm増加したものと推定されました。今回の採油が適正であったことと、直近の更油でフラッシングなどを行い十分にカップリング内部が清浄な状態にして新油を充填したことが前提条件になりますが、更油日間で.μm摩耗したと考えた場合、日間で.μm、日で.μmとなりますので、摩耗の進行速度としては比較的遅く問題ないレベルと思われます。但し、採油時に沈降するなどして大型の摩耗粒子が採取できていない場合計算結果は低くでてしまう場合がありますので、採油時の状況をお知らせ下さい。・粘度、水分、全酸価、IRの各データは良好でした。潤滑油は継続使用可能な状態にあるものの、ギヤカップリングは以下の対策が必要と判断します。細長い薄片状の粒子で表面に条痕がある粒子が比較的多いことから、ギヤ歯面では振動の影響を受けて、微小なすべり摩擦により摩耗が発生したと思われます。振動が発生した状態で継続して運転した場合、正常な運転状態に比較して、ギヤ歯面の摩耗進行は速く、ギヤカップリングの寿命が短くなると考えられますので、振動を低減されることを推奨します。また、潤滑油中には外部混入異物が多く観察されたため、これらの異物がギヤ歯面に噛み込みさらに摩耗が進行することが懸念されるため、分解点検時には油槽内を十分に清掃するとともに、新油は濾過をしながら充填することを併せて推奨します。
報告№109-09136 報告№113-00062 | 分析№109-001160 分析№113-000221 | 113-000221 | 潤滑油の劣化はないものの、油中の汚染度は高い値でした。軸受は継続使用可能な状態にあると判断します。但し、将来的な摩耗進行の有無を確認するためにも傾向監視を継続することが有効です。定期的な分析今後懸念される凝着摩耗の進行を監視するため、定期的に分析を実施することを推奨します。オイルリングの点検油中金属濃度で銅が検出されていることから、オイルリングの摩耗が考えられます。日常点検の際にオイルリングの回転状況を確認することを推奨します。濾過または更油油中の汚染度が高いことから、観察された摩耗粒子が軸受軌道面に噛み込み摩耗が進行することが懸念されます。機器停止中の採油による影響で汚染度が高くなっている可能性がありますが、念のため濾過または更油を推奨します。軸受メタルの情報提供今後軸受メタルの摩耗が進行した場合、摩耗程度を評価する必要がありますので、次回分析時には、メタルサイズをお知らせください。最適な採油方法本試料油は、機器停止中にドレンプラグから採油されています。機器が停止している状態では、別紙油中粒子の沈降の影響に示すように油槽内で撹拌がなくなり固形物が沈降するため、油中汚染度は高くなると推定されます。今後の採油は、本試料油の汚染度が高かったのは、この沈降の影響によるとも思われますので、極力運転中もしくは停止直後の油槽中層部から実施されることを推奨します。はフェログラフィーおよびSOAP-Tの結果から総合的に判断した結果、継続使用は可能ですが、今後の機器の機能を確認するためにも傾向管理が有用と考えます。フェログラフィー【Is値】Is値は異常摩耗の早期発見パラメータのつで、摩耗粒子を定量化するために用います。今回のIs値はのマイナス乗と低い値でした。フェログラフィー【摩耗粒子および摩耗形態】分析結果観察された代表的な粒子は、以下の通りでした。銅系シビア粒子・潤滑状態がやや厳しい凝着摩耗により発生。金属潤滑部が局部的に油膜切れを起していると考えられます。フリクションポリマ・局部的に高圧・高温となる場合に発生。観察された摩耗粒子の中でも銅系シビア粒子は、注意が必要です。銅系シビア粒子が観察されたことから、オイルリングと主軸間、またはオイルリングと軸受台金側面との間で摩耗が発生していると考えられます。このような場合、オイルリングと主軸の間で摩擦が低下したり、台金との摩擦が増大するなどの影響でオイルリングが円滑に回転し難い状況が発生します。その結果、潤滑油のかき揚げ量が減少し、軸受摺動面で油膜切れを引き起こす可能性があります。Iカップリング発光分光分析【SOAP-T】検出された金属元素から発生箇所を推定すると、以下の通りでした。鉛、銅、錫、亜鉛・軸受等カルシウム、ナトリウム・外部混入異物メタルの摩耗分析結果から軸受メタルの摩耗深さを、以下の条件を仮定して求めました。・分解点検から今回までに更油を実施していない場合の仮定した錫濃度・当社の経験からメタル面積の約分の程度が摩耗した・更油後の錫濃度を・摺動面の面積をcmその結果、メタル表面の平均的な摩耗深さは.μmとなり、メタルの表面粗さを軸受表面の一般的な粗さであるsと仮定すると、約分の程度が摩耗していると推定されます。余寿命分解後時間で摺動面の表面粗さが.μm摩耗したと考えられ、余寿命を計算すると時間と推定されます。この余寿命は、軸受摺動面の表面粗さがμmとなる鏡面状態になり、起動・停止時に油膜が形成されにくい状態を示します。仮定している部分がありますので、参考値としてお考え下さい。計数汚染度はNAS級以上、重量汚染度はmg/mlと共に当社推奨の管理限界値を超えていました。フィルタ表面の異物観察で銅合金、鉄錆、砂等が観察されたことから、汚染度が高い要因は、機器停止中の採油、摩耗、外部混入異物の採油の影響と思われます。粘度、水分、酸価、IRの各データは良好でした。
|  | 113-001394 | 分析の結果、潤滑油の劣化は確認されなかったことから、継続使用可能と判断します。対象設備分析の結果、対象設備は継続使用可能な状態にあると判断します。但し、摩耗の進行速度の上昇が懸念されます。定期的な分析今後懸念される凝着摩耗の進行を監視するため、定期的に分析を実施することを推奨します。はフェログラフィーおよびSOAPの結果から総合的に判断した結果、継続使用は可能ですが、摩耗の進行速度が上昇している可能性があるため、傾向管理が有用と考えます。フェログラフィー【定量分析：Is値】Is値は異常摩耗の早期発見パラメータのつで、摩耗程度を定量化するために用います。前回に比較してIs値はの乗から乗と、二桁高い値でした。Is値は、摩擦摺動面の摩耗が進展すると、上昇速度が増加します。今回、Is値の上昇速度がやや大きいことから、念のため将来的な摩耗の進展を監視することが大切です。フェログラフィー【定性分析：摩耗粒子および摩耗形態観察】分析結果から比較的多く観察された粒子は、以下の通りでした。正常な摩耗粒子・潤滑状態が正常なマイルド摩耗により発生。黒錆・潤滑状態がやや厳しい凝着摩耗により発生。局部的に金属接触が厳しく、且つ、高い摩擦熱が発生していると考えられます。観察された摩耗粒子の中でも黒錆は、将来的な摩耗の進行に繋がる可能性を示唆しているため、傾向監視が必要と思われます。黒錆は、凝着摩耗に分類されます。この摩耗粒子は、油膜切れによる摺動面での金属同士の接触時に起こる高い摩擦熱によって鉄が酸化され発生します。この状態が継続した場合、摺動面で焼付が発生し、設備の損傷に至る場合があります。Iカップリング発光分光分析【SOAP】検出された金属元素から発生箇所を推定すると、以下の通りでした。鉄、銅、錫、亜鉛・シリンダ内壁、ポンプ内部等リン・添加剤カルシウム・外部混入異物SOAPの結果、亜鉛がppm検出されました。この亜鉛は、銅と同時に検出されていることから、銅合金を使用した箇所、例えばブッシュなどの摩耗が発生していると思われます。また、SOAPでは検出できない大型の摩耗粒子が発生している可能性があり注意が必要です。粘度、水分、IR酸化度の各データは良好でした。
報告№107-0366 報告№112-00128 | 分析№107-01900 分析№112-000516 | 112-000516 | 濾過前の試料油を分析した結果、摩耗粒子の形態観察で前回に比較して潤滑状態が正常な場合に発生する摩耗粒子、金属接触が厳しく、且つ、摩擦熱が高い場合に発生する球状粒子、黒錆が比較的多く観察されました。水分は前回に比較してppmから.に増加し、処置領域にありました。計数汚染度は前回同様にD級とやや不良領域にありました。D－SOAPの結果、前回同様に鉄、バリウムが比較的多く検出されました。水分今後、水分の影響で油槽内に錆が発生し、その影響で摩耗が発生する懸念があります。球状粒子観察された摩耗粒子の中でも球状粒子は、異常摩耗の兆候を示す形態のパラメータでこの摩耗粒子が発生する場合、潤滑状態に注意が必要です。球状粒子の発生原因は、一般に、溶接工事、溶接作業などによる溶接スパッタの混入電食による発生厳しい金属接触による摩耗が考えられます。球状粒子の発生原因が、の溶接スパッタの混入であれば、今後増加しないと思われますが、が考えられる場合は、原因を取り除かなければ球状粒子は増加すると考えられます。汚染度フィルタ表面の異物観察で表面が茶褐色で鉄錆等が観察されたため、汚染度が高い要因は、摩耗とスラッジ、そして外部混入異物の影響と考えられます。油の添加剤成分の析出前回同様にD－SOAPでバリウムが比較的高いことから、油の添加剤成分の析出によるスラッジが発生していると思われます。このスラッジにより油膜形成に影響を及ぼす場合もあります。これらの障害発生に対する弊害を勘案の上、濾過およびヶ月以内に再分析を実施し、摩耗の進行状況および汚染度を確認することを推奨します。また、水分の混入経路を特定しなければ、再び水分の混入が継続する可能性がありますので、水分の混入経路を特定されることを併せて推奨します。
報告№109-09249 報告№111-00162 | 分析№109-001747 分析№111-000896 | 111-000896 | 潤滑油は継続使用可能な状態にあるものの、サイクロ減速機内の摩耗の進行が確認されたため、以下の対策を推奨します。摩耗の進行を監視するため、再分析を実施し、摩耗の進行状況を確認することを推奨します。フェログラフィー異常摩耗の早期発見パラメータとして摩耗粒子を定量化して評価するフェログラフィーのIs値は、潤滑状態がやや厳しいの乗でした。摩耗粒子の形態で比較的多く観察された粒子は、潤滑状態が正常な場合に発生する摩耗粒子、局部的に高圧・高温となる場合に発生するフリクションポリマでした。これらの摩耗粒子が観察された場合、潤滑部で発生している摩耗形態は、正常なマイルド摩耗であり、そして局部的ではあるものの高圧・高温の箇所が発生していることも分かります。フリクションポリマは、潤滑油がギヤ歯面に押し込められ高圧状態になると同時に、圧縮熱により高温状態になった結果、基油自身が重合反応を起こし生成することが知られています。そのため、高圧高温状態の解消がなされなければ、潤滑油の劣化が進行し、粘度上昇に因る潤滑異常に進展する場合があります。Iカップリング発光分光分析供試のギヤ油を分析した結果、検出された金属は油中金属元素の結果表に示すように、鉄、鉛、クロム、錫、リン、亜鉛、カルシウム、バリウム、アルミニウム、ケイ素、ナトリウムでした。これら検出された金属元素から発生箇所を推定すると、鉄、鉛、クロム、錫・ギヤ・軸受等リン・オイル添加剤亜鉛、カルシウム、バリウム、アルミニウム、ケイ素、ナトリウム・外部混入異物であると思われます。このうち、機械部品が摩耗したと思われる元素はのグループです。汚染粒子数は当社推奨の管理限界値を超えていました。フィルタ表面の異物観察で表面が茶褐色で金属片、鉄錆、砂等が観察されたことから、汚染度が高い要因は、摩耗とスラッジ、そして外部混入異物の影響と思われます。粘度、全酸価、酸化安定度、有機物・有機化合物の各データは良好でした。分析結果特性低下特性低下に係るパラメータの分析結果は良好と判断します。粘度粘度は.mm/sと新油値.mm/sに対する粘度変化率は+.％で、当社推奨の管理限界値である±％以内にあり、良好と判断します。全酸価添加タービン油の全酸価は、油メーカによって初期値が違うため統一した管理基準を設定するのが困難であることから、当社では管理限界値を設定しておらず、新油分析値との比較及び他の分析項目の結果より全酸価の状態判断を行います。その結果、全酸価は.mgKOH/gと新油値.mgKOH/g以内にあることから良好と判断します。酸化安定度酸化安定度はminであり、当社推奨の管理限界値のmin以上であることから良好と判断します。有機物・有機化合物有機物・有機化合物は、IRチャートによる新油分析値との比較の結果、cm-付近に劣化の兆候を示すカルボン酸の吸収が確認されていないことから、良好と判断します。色相はLであり、新油値のLに比較して大きな変化はないことから、良好と判断します。汚染に係るパラメータの分析結果は、汚染粒子数は当社推奨の管理限界値を超えていました。水分はppmであり、当社推奨の管理限界値の以下であることから良好と判断します。汚染粒子数はNAS級以上であり、当社推奨の管理限界値のNAS級を超えていました。汚染度物重量はmg/mlでした。摩耗フェログラフィーによる摩耗粒子の観察の結果、潤滑状態が正常な場合に発生する摩耗粒子、局部的に高圧・高温となる場合に発生するフリクションポリマが比較的多く観察されました。異常摩耗の早期発見パラメータであるフェログラフィーのIs値がの乗とやや高く、摩耗粒子の形態観察の結果、潤滑状態が正常な場合に発生する摩耗粒子、局部的に高圧・高温となる場合に発生するフリクションポリマが比較的多く観察されました。金属濃度SOAP法により金属濃度を測定した結果、潤滑箇所で発生する金属接触によって検出される鉄がppm、鉛がppm、油の添加剤成分であるリンがppm、外部から混入したと思われる亜鉛がppm、アルミニウムがppm、ケイ素がppm検出されました。金属濃度酸溶解法により金属濃度を測定した結果、潤滑箇所で発生する金属接触によって検出される鉄がppm、鉛が、クロムが、錫が、油の添加剤成分であるリンが、外部から混入したと思われるカルシウムが、バリウムが、アルミニウムが、ナトリウムが検出されました。
報告№105-6050 | 分析№105-01528 | 105-01528 | 精点Aを実施した結果、重量汚染度がmg/mlと当社推奨の管理限界値を超えていました。D－SOAPで、油の添加剤成分である亜鉛がppm検出されていたことから、重量汚染度が高い原因は、油の添加剤成分として含まれている亜鉛が析出してスラッジとなったためと考えられます。このスラッジの影響で軸受表面の静摩擦係数が上昇し、起動時のトルク上昇に繋がり、起動開度が増加する場合があります。これらを予防するため、スラッジを溶解し無害化する当社製清浄分散剤TS－の投与と濾過を実施されることを推奨します。又、SOAPで銅が検出されました。この原因は以下のように、油の添加剤成分である亜鉛系添加剤と銅が反応して溶出する。冷却用蛇管にフィンがついていた場合、振動により摩耗する。及びの現象が同時に起こる。等が考えられますが、今回の銅の検出は分析の結果からの可能性が高いと推定されます。銅の溶出は、冷却蛇管と添加剤成分との反応で発生しますが以下の点に注意が必要です。冷却蛇管が溶解、又は、摩耗している場合、蛇管にピンホールが発生することへの注意が必要です。この場合、潤滑油に水分が混入しますので、水分値の増加により確認できます。油中の銅濃度が以上になった場合、別添資料鉱油の酸化に対する金属触媒の影響に示すとおり油の劣化速度が加速しますので、銅濃度は以下で管理されることを推奨します。銅濃度が増加傾向を示すような場合、油種の変更が必要です。これらのことは、D－SOAPの結果、油の添加剤成分である亜鉛がppm検出されていたこと重量汚染度がmg/mlと当社推奨の管理限界値を超えていたこと以上のことから判断しました。
報告№109-09249 報告№110-00306 | 分析№109-001747 分析№110-001349 | 110-001349 | 分析の結果、全ての分析項目の値が当社推奨の管理基準を満たしており、新油分析値との比較結果も問題となる値はなかったことから、油は継続使用可能な状態であり、運転中における潤滑状態も正常であったものと判断します。分析結果特性低下特性低下に係るパラメータの分析結果は良好と判断します。粘度粘度はmm/sと新油値mm/sに対する粘度変化率は+.％で、当社推奨の管理限界値である±％以内にあり、良好と判断します。全酸価添加タービン油の全酸価は、油メーカによって初期値が違うため統一した管理基準を設定するのが困難であることから、当社では管理限界値を設定しておらず、新油分析値との比較及び他の分析項目の結果より全酸価の状態判断を行います。その結果、全酸価は.mgKOH/gと新油値.mgKOH/gに比較して若干高くなっていますが、IRチャートに示すように劣化の兆候として現れるカルボン酸などの有機物・有機化合物の発生が確認されていないことから、異常のない値と判断します。酸化安定度酸化安定度はminであり、当社推奨の管理限界値のmin以上であることから良好と判断します。有機物・有機化合物有機物・有機化合物は、IRチャートによる新油分析値との比較の結果、cm-付近に劣化の兆候を示すカルボン酸の吸収が確認されていないことから、良好と判断します。色相はL.であり、新油値のLに比較して大きな変化はないことから、良好と判断します。汚染に係るパラメータの分析結果は良好と判断します。水分はであり、当社推奨の管理限界値の以下であることから良好と判断します。汚染粒子数はNAS級であり、当社推奨の管理限界値のNAS級以内であることから良好と判断します。汚染度物重量は.mg/mlであり、当社推奨の管理限界値のmg/ml以内であることから良好と判断します。摩耗運転中における潤滑状態は正常であったものと判断します。異常摩耗の早期発見パラメータであるフェログラフィーのIs値がのマイナス乗と当社基準値と比較して良好の範囲にあったことから潤滑箇所の潤滑状態は正常と判断します。金属濃度SOAP法により金属濃度を測定した結果、金属元素は検出されなかったことから、潤滑箇所で発生する金属接触による摩耗や、外部からの異物などの混入は見られず良好と判断します。金属濃度酸溶解法により金属濃度を測定した結果、外部から混入したと思われるナトリウムがと僅かに検出されましたが良好と判断します。
報告№108-0227 報告№110-00669 | 分析№108-01664 分析№110-003107 | 110-003107 | Iカップリング発光分光分析供試のタービン油を分析した結果、SOAP／D－SOAPで添加剤成分のリンがppm検出され、外部から混入したカルシウムとナトリウムが微量検出されました。水分、計数汚染度、重量汚染度は良好でした。粘度、全酸価、IR、RBOTの各データは良好でした。浄油後の試料油を分析した結果、全てのデータが良好の範囲にあることから、本試料油は継続使用可能と判断します。尚、別紙RBOTの減少傾向から油の余寿命を求めた結果、本試料は直近の更油から起算して稼働時間が時間まで使用可能であることが分かりました。
報告№109-09136 報告№114-00278 | 分析№109-001160 分析№114-001040 | 114-001040 | 潤滑油は粘度の低下が確認されたことから、潤滑部で油膜切れなどによる摩耗の発生が懸念されるため、以下の対策を推奨します。更油潤滑部で油膜切れなどによる摩耗の発生が懸念されるため、予防処置として更油を推奨します。新油との比較による評価を示す粘度、塩基価は新油値を基準として評価しています。今回新油カタログ値を代用して評価しているため、今後正確な診断を行うためにも、分析を実施する場合は、新油を同時に分析することをご検討下さい。水分は良好です。粘度粘度は.mm/sでした。当社に新油値のデータが無いことから、新油カタログ値mm/sと比較すると、粘度変化率は-.％と当社推奨の管理限界値である±％を超えていました。ディーゼルエンジンオイルの粘度低下は、別紙エンジンオイルの粘度低下メカニズムを御覧下さい。塩基価は.mgKOH/gでした。当社に新油値のデータが無いことから、新油カタログ値.mgKOH/gを基に評価すると、当社推奨の管理限界値であるmgKOH/g以上にあることから、良好と判断します。n-ペンタン不溶解分n-ペンタン不溶解分は.mass%と清浄です。
報告№109-09136 報告№110-00643 | 分析№109-001160 分析№110-002918 | 110-002918 | Iカップリング発光分光分析供試のタービン油をSOAP／D－SOAPで分析した結果、鉄、リン、亜鉛、ナトリウムが検出されました。これらの検出された金属元素から発生箇所を推定すると鉄・シリンダ・ポンプ内部等リン、亜鉛・オイル添加剤ナトリウム・外部混入異物であると思われます。このうち、機械部品が摩耗したと思われる元素はのグループです。D－SOAPで亜鉛がppm検出されました。前回更油前に使用していたモービルヘビーメディアムJには添加剤として亜鉛が含まれています。前回のD－SOAPでも亜鉛が多く検出されたことから、更油前から油の添加剤成分の析出が発生していました。今回更油したにもかかわらずD－SOAPで亜鉛が検出された要因は、更油前に発生したスラッジが油槽内に残留し更油した油と混ざった更油後もSOAPでリンと亜鉛が検出されたことから、更油後に析出して検出されたこの点が考えられます。今後、このスラッジの影響でバルブ類の動作障害やフィルタおよびストレーナの目詰まりが発生することが懸念されます。フェログラフィー異常摩耗の早期発見パラメータとして摩耗粒子を定量化して評価するフェログラフィーのIs値は、潤滑状態が正常なのマイナス乗でした。摩耗粒子の形態で比較的多く観察された粒子は、潤滑状態が正常な場合に発する摩耗粒子でした。このような摩耗粒子が観察された場合には、潤滑部で発生している摩耗は、正常なマイルド摩耗であることが分かります。計数汚染度、重量汚染度は共に良好でした。IRは良好でした。潤滑油および対象設備は継続使用可能な状態にあるものの、今後、この亜鉛系添加剤の析出により発生したスラッジの影響でバルブ類の動作障害やフィルタおよびストレーナの目詰まりが発生することが懸念されるため、予防処置として貴社の各発電所で数多くの実績がある当社製清浄分散剤TS－の投与および濾過を推奨します。
報告№105-0066 | 分析№105-00476 | 105-00476 | 濾過前の試料油を分析した結果、計数汚染度が前回NAS級から、今回NAS級に約年でランク上昇しました。摩耗粒子形態観察及びフィルタ写真の結果、鉄錆・砂等が観察されているため、汚染度が上昇した要因は、外部から混入したと思われる異物によるものと考えられます。鉄錆等の異物は、通常運転中、過去作業中、今回採油時などに混入したと考えられます。又、潤滑異常の早期発見パラメータである摩耗過酷度を示すIs値がの乗と非常に良好の範囲にあることから、潤滑状態は良好な状態にあると判断します。
報告№109-09136 報告№113-00217 | 分析№109-001160 分析№113-000837 | 113-000837_date130812 | 分析の結果、油の劣化は確認されず、汚染度も良好な範囲にありました。対象設備分析の結果、対象設備は継続使用可能な状態にあると判断します。今回の結果を初期値とした傾向管理今回の試料は、更油後の設備稼働時間が非常に短いものの数十時間以上稼働した後に採油されていることから、摩耗粒子は平衡濃度に到達していると考えられます。また、全てのデータが正常な範囲にあることから、今回の結果は、本設備のベースデータとして適していると思われます。今後は、今回の結果を初期値とした傾向管理を推奨します。分析結果はフェログラフィーおよびSOAP/D-SOAPの結果から総合的に判断した結果、正常な状態にあると考えられます。フェログラフィー【定量分析：Is値】Is値は異常摩耗の早期発見パラメータのひとつで、摩耗程度を定量化するために用います。今回のIs値はのマイナス乗と低い値でした。フェログラフィー【定性分析：摩耗粒子および摩耗形態観察】分析結果から観察された全ての粒子量は少でした。Iカップリング発光分光分析【SOAP/D-SOAP】検出された金属元素から発生箇所を推定すると、以下の通りでした。リン、カルシウム、ナトリウム・外部混入異物計数汚染度、重量汚染度は共に良好でした。粘度、水分、酸価、IR、RBOTの各データは良好でした。
報告№109-09136 報告№112-00137 | 分析№109-001160 分析№112-000559 | 112-000559 | 潤滑油および対象設備は継続使用可能な状態にあると判断します。但し、水分が高く、今後も摩耗の進行を傾向監視するため、以下の対策を推奨します。定期的な分析凝着摩耗の進行を監視するため、定期的に分析を実施し、分析データによる摩耗の進行状況を確認することを推奨します。更油或いは部分更油による水分濃度の調整水分の影響により金属表面で腐食摩耗が発生し、発生した鉄錆等の粒子が潤滑部に噛み込み摩耗が進行することがありますので、更油或いは部分更油などにより相対的に水分濃度を低くするなどの方法を推奨します。また、船外から海水が混入している場合、シール機能が低下している可能性がありますので、シール装置をご確認下さい。フェログラフィーIs値は異常摩耗の早期発見パラメータのつで、摩耗粒子を定量化するために用います。今回のIs値はの乗であり、潤滑状態はやや厳しいと判断できます。摩耗粒子の形態で比較的多く観察された粒子は、潤滑状態が正常な場合に発生する摩耗粒子金属潤滑部が局部的に油膜切れを起して発生するシビア粒子でした。これらの摩耗粒子が観察された場合、潤滑部で発生している摩耗形態は、正常なマイルド摩耗潤滑状態がやや厳しい凝着摩耗であることが分かります。Iカップリング発光分光分析【SOAP】検出された金属元素は、SOAPの結果表に示すように、鉄、鉛、ニッケル、リン、亜鉛、カルシウム、ナトリウム、マグネシウムでした。検出された金属元素から発生箇所を推定すると鉄、鉛、ニッケル・軸受等リン、亜鉛、カルシウム、マグネシウム・オイル添加剤ナトリウム・外部混入異物であると思われます。このうち、機械部品が摩耗したと思われる元素はのグループです。SOAPで鉛が検出されたことから、鉛を使用した箇所の溶出が発生しています。亜鉛系添加剤を使用している潤滑油で鉛が検出される場合、潤滑系統内でこれらの金属が亜鉛系添加剤の影響により溶出することが知られています。今回の検出は、この溶出によるものと考えられます。今後、別紙鉱油の酸化に対する金属触媒の影響に示すように濃度の増加に伴い酸化速度が速まる可能性があります。IR酸化度は良好でした。水分はppmと当社推奨の管理限界値を超えていました。今後、水分の影響で油槽内部に錆が発生し、その影響で摩耗が発生する懸念があります。
報告№109-09136 報告№113-00291 | 分析№109-001160 分析№113-001174 | 113-001174 | 分析の結果、すべてのデータは正常な範囲にあることから潤滑油は継続使用可能な状態にあると判断します。軸受は継続使用可能な状態にあると判断します。はフェログラフィーおよびSOAP/D-SOAPの結果から総合的に判断した結果、正常な状態にあると考えられます。フェログラフィー【定量分析：Is値】Is値は異常摩耗の早期発見パラメータのつで、摩耗程度を定量化するために用います。Is値は前回に比較して、のマイナス乗からマイナス乗に低下し、低い値でした。フェログラフィー【定性分析：摩耗粒子および摩耗形態観察】分析結果から観察された全ての粒子量は少でした。Iカップリング発光分光分析【SOAP/D-SOAP】検出された金属元素から発生箇所を推定すると、以下の通りでした。錫・軸受等カルシウム、アルミニウム、ナトリウム・外部混入異物メタルの摩耗前回に比較してD-SOAPで錫がからに減少していることから、摩耗は安定していると考えられます。前回に比較して、計数汚染度はNAS級と等級に変化はなく、良好でした。．前回同様にIR、RBOTの各データは良好でした。
報告№109-09136 報告№111-00144 | 分析№109-001160 分析№111-000708 | 111-000708 | 潤滑油は継続使用可能な状態にあると判断します。粘度、全酸価、IR、RBOTの各データは良好でした。尚、別紙RBOTの減少傾向から油の余寿命を求めた結果、本試料は直近の更油から起算して稼働日数が年月まで使用可能であることが分かります。水分は良好でした。
報告№109-09249 報告№111-00162 | 分析№109-001747 分析№111-000845 | 111-000845 | 潤滑油は継続使用可能な状態であり、また運転中における潤滑状態も正常であったものと判断します。本試料油は、汚染や摩耗に関するデータが異常として出やすいドレンプラグから採油されたにもかかわらず、分析結果の全ての分析項目の値が当社推奨の管理基準値を満たしており、新油分析値との比較結果も問題となる値はありませんでした。分析結果特性低下特性低下に係るパラメータの分析結果は良好と判断します。粘度粘度はmm/sと新油値mm/sに対する粘度変化率は-％で、当社推奨の管理限界値である±％以内にあり、良好と判断します。全酸価添加タービン油の全酸価は、油メーカによって初期値が違うため統一した管理基準を設定するのが困難であることから、当社では管理限界値を設定しておらず、新油分析値との比較及び他の分析項目の結果より全酸価の状態判断を行います。その結果、全酸価はと新油値.mgKOH/gに比較して若干高くなっていますが、IRチャートに示すように劣化の兆候として現れるカルボン酸などの有機物・有機化合物の発生が確認されていないことから、良好と判断します。酸化安定度酸化安定度はminであり、当社推奨の管理限界値のmin以上であることから良好と判断します。有機物・有機化合物有機物・有機化合物は、IRチャートによる新油分析値との比較の結果、cm-付近に劣化の兆候を示すカルボン酸の吸収が確認されていないことから、良好と判断します。色相はL.であり、新油値のL.に比較して変化はないことから、良好と判断します。汚染に係るパラメータの分析結果は良好と判断します。水分は.ppmであり、当社推奨の管理限界値の以下であることから良好と判断します。汚染粒子数はNAS級であり、当社推奨の管理限界値のNAS級以内であることから良好と判断します。汚染度物重量は.mg/mlであり、当社推奨の管理限界値のmg/ml以内であることから良好と判断します。摩耗フェログラフィーによる摩耗粒子の観察の結果、潤滑状態が正常な場合に発生する摩耗粒子、局部的に高圧・高温となる場合に発生するフリクションポリマ、外部から混入したと思われる鉄錆等が比較的多く観察されました。異常摩耗の早期発見パラメータであるフェログラフィーのIs値がの乗とやや高く、摩耗粒子の形態観察の結果、潤滑状態が正常な場合に発生する摩耗粒子、局部的に高圧・高温となる場合に発生するフリクションポリマ、外部から混入したと思われる鉄錆等が比較的多く観察されました。金属濃度SOAP法により金属濃度を測定した結果、潤滑箇所で発生する金属接触によって検出される鉛がppm、外部から混入したと思われる亜鉛がppm、ケイ素ががppm検出されました。金属濃度酸溶解法により金属濃度を測定した結果、潤滑箇所で発生する金属接触によって検出される鉄が、鉛、錫が、外部から混入したと思われるカルシウム、ナトリウムが検出されました。
報告№109-09167 報告№109-09167 | 分析№109-001382 分析№109-001382 | 109-001382 | 分析の結果、SOAP／D－SOAPで鉄が多く検出されました。観察された摩耗粒子には、微小な疲労摩耗粒子、フレッティングにより発生する赤錆、局部的に高圧、高温になる場合に発生するフリクションポリマが多く観察されました。これを反映して異常摩耗の早期発見パラメータであるフェログラフィーのIs値がの乗とやや高く、潤滑状態が厳しくなりつつあることが確認されました。観察されたフレッティング粒子は、以下の箇所のいずれかで発生していると考えられました。軸と内輪内面軸受箱と外輪外面軌道輪と転動体フレッティング粒子は、サイズは小さいものの転がり軸受の軸受軌道面に噛み込み、その圧痕が起点となって軸受寿命の指標となるフレーキングへ進展することが懸念されます。定期的に分析を実施し、摩耗の進行状況を確認されることを推奨します。一方、フリクションポリマは、潤滑油が軸受軌道面で高圧下に押し込められ高圧状態となり、それと同時に圧縮熱も発生して高温状態にもなって、その結果、潤滑油が重合して発生することが知られています。そのため、高温高圧状態の解消がなされなければ、潤滑油は劣化する場合があります。これらのことから、定期的に分析を実施し、摩耗の進行状況および油の劣化状況を確認されることを推奨します。次回分析の時期を理論的に求めたところ、最短で約時間となりました。この時間は、油中汚染物が均一になるために必要とする時間であり、この時間を経過すれば、再分析の結果から状態の傾向を確認することが可能となりますので、これを参考に次回分析時期を検討されることを推奨します。計数汚染度は当社推奨の管理限界値に到達しています。計数汚染度は当社推奨の管理限界値に到達しています。計数汚染度はNAS級と当社推奨の管理限界値のNAS級に到達しています。重量汚染度はmg/mlとなっています。重量汚染度はmg/mlとなっています。機器の潤滑状態フェログラフィーの結果、疲労摩耗粒子、フレッティングにより発生する赤錆、局部的に高圧・高温となる場合に発生するフリクションポリマがやや多く観察されています。SOAPの結果、鉄および銅が検出されています。SOAPの結果、摩耗により発生する鉄、銅、油の添加剤成分であるリン、亜鉛が検出されています。D－SOAPの結果、鉄および銅が検出されています。D－SOAPの結果、摩耗により発生する鉄、銅、油の添加剤成分であるリン、亜鉛が検出されています。フェログラフィーの結果、疲労摩耗粒子、フレッティングにより発生する赤錆、局部的に高圧・高温となる場合に発生するフリクションポリマがやや多く観察されています。フェログラフィーの結果、異常摩耗の早期発見パラメータであるIs値がの乗とやや高く、摩耗粒子の形態観察の結果、疲労摩耗粒子、フレッティングにより発生する赤錆、局部的に高圧・高温となる場合に発生するフリクションポリマがやや多く観察されています。
報告№109-09136 報告№113-00691 | 分析№109-001160 分析№113-002972 | 113-002972 | 潤滑油は物理的性状が良好の範囲にあるものの、汚染度が高いことから、油中の夾雑物が潤滑部に噛み込むことによる摩耗の進行が懸念されます。軸受は継続使用可能な状態にあると判断します。但し、今後の摩耗推移を確認するためにも傾向監視を継続することが有効です。濾過または更油油中の汚染度が高いことから、摩耗粒子や異物等の夾雑物が潤滑面に噛み込むことによる摩耗の進行が懸念されるため、濾過または更油を推奨します。定期的な分析今後の疲労摩耗の推移を監視するため、定期的な分析実施を推奨します。最適な採油方法本試料油は、機器停止中に点検口から採油されているため、別紙油中粒子の沈降の影響に示すように、油中粒子が油槽底部に沈降し、分析データが低濃度に出ている可能性があります。正確なデータによる診断を行うためにも、今後の採油は、極力運転中もしくは停止直後の油槽中層部から実施されることを推奨します。異常摩耗の早期発見のパラメータであるIs値が、前回のレベルからレベルに上昇し、やや高い値でした。また、潤滑部の摩耗が認められたため、定期的に潤滑油分析を実施し、摩耗推移を監視することが有用と考えます。フェログラフィーで観察された代表的な粒子は、以下の通りです。正常な摩耗粒子・潤滑状態が正常なマイルド摩耗により発生。疲労摩耗粒子・繰返し応力による金属疲労で発生。大型化するとフレーキングの発生が懸念されます。計数汚染度は、前回のNAS級からNAS級にランク上昇し、当社推奨の管理限界値に到達していました。フィルタ残渣に金属片、粘ちょう物、鉄錆、砂等が確認されたことから、汚染度が高い要因は、摩耗、スラッジ、外部混入異物の影響と考えられます。前回同様に粘度、水分、酸価、IRの各データは良好です。
報告№107-0366 報告№111-00478 | 分析№107-01900 分析№111-002202 | 111-002202 | 濾過前の試料油を分析した結果、摩耗粒子の形態観察で潤滑状態が正常な場合に発生する摩耗粒子金属接触が厳しい場合に発生するシビア粒子が比較的多く観察されました。主にサーボシリンダ内壁やポンプ内部で摩耗が発生している可能性が考えられます。現在のところ、NAS級と非常に良好の範囲にあるものの、観察された摩耗粒子の中にはμmサイズのシビア粒子が観察されたことから、このまま摩耗が進行し、汚染度がNAS級のやや不良領域に上昇した場合、バルブ類の動作障害やフィルタの目詰まり等が発生することが懸念されます。これらの障害発生に対する弊害を勘案の上、念のため、ヶ月後に再分析を実施し、摩耗の進行状況および汚染の状態を確認することを推奨します。
報告№102-6063 | 分析№102-01041 | 102-01041 | 回目の初期試験を実施した結果、前回に比較して、計数汚染度がNAS級からNAS級に増加していました。D－SOAPの結果、鉄がからに上昇し、フェログラフィーの摩耗粒子の形態観察の結果、フレッティングにより発生した赤錆が多く見られることから、汚染度が上昇した要因は、フレッティングにより発生した赤錆によるものと考えられます。フレッティングが発生している箇所の特定は出来ないものの、Is値がの乗を示すようになると異常摩耗の領域に入ります。現在のところ、Is値も低く、また、軸受メタルの摩耗も確認されていないため、軸受は使用可能な状況にあると判断します。但し、フレッティングにより発生した鉄錆が軸受摺動面に噛み込み、軸受メタルの摩耗が進行する場合があるため、ヶ月後に精点Bを実施し、汚染及び摩耗の進行状況を確認されることを推奨します。尚、本試料油は、停止中に採油が実施されたため、油中で粒子が沈降し、粒子濃度が低い部分を採取したと思われます。可能であれば、主機運転中、又は、主機停止直後に再度採油を実施し、初期値を取り直すことを推奨します。
報告№108-0387 報告№109-0027 | 分析№108-02609 分析№109-00123 | 109-00123 | 分析の結果、摩耗の安定が確認され、潤滑油も継続使用可能と判断します。これらのことは、前回に比較して、計数汚染度はランク減少し、SOAP／D-SOAPの鉄濃度に変化がないこと異常摩耗の早期発見パラメータであるフェログラフィーのIs値がのマイナス乗と良好の範囲にあることを示す粘度、水分、全酸価の各データが良好の範囲にあること以上のことから判断しています。
報告№109-09136 報告№113-00253 | 分析№109-001160 分析№113-000960 | 113-000960 | 減速機は継続使用可能な状態にあると判断します。但し、今後も摩耗の進行を傾向監視するため、に示す対策を推奨します。定期的な分析疲労摩耗および凝着摩耗の進行を監視するため、定期的に分析を実施し、分析データによる摩耗の進行状況を確認することを推奨します。はフェログラフィーおよびSOAP／D-SOAPの結果から総合的に判断した結果、継続使用は可能ですが、今後の機器の機能を確認するためにも傾向管理が有用と考えます。フェログラフィー【定量分析：Is値】Is値は異常摩耗の早期発見パラメータのつで、摩耗粒子を定量化するために用います。Is値は前回に比較しての乗から乗に低下し、低い値でした。フェログラフィー【定性分析：摩耗粒子および摩耗形態観察】分析結果から観察された代表的な粒子は、以下の通りでした。疲労摩耗粒子・繰返し応力を受けて発生。黒錆・潤滑状態がやや厳しい凝着摩耗により発生。金属接触が厳しく、且つ、高い摩擦熱が発生していると考えられます。観察された摩耗粒子の中でも黒錆は、将来的な摩耗の進行に繋がる可能性を示唆しているため、傾向監視が必要と思われます。黒錆は、凝着摩耗に分類されます。これらの摩耗粒子は、ギヤ歯面や軌道面で凝着、破断を繰り返し、この過程で生じる移着粒子が成長して摩耗粒子となります。そのため、ギヤ歯面や軌道面では局部的に油膜切れが発生していることを示しています。この状態が継続した場合、摩耗粒子のサイズは徐々に大型化していき、最終的には軸受の損傷に至る場合があります。また、μmサイズの疲労摩耗粒子が観察されました。観察された疲労摩耗粒子は、視野に個と少ないことから、直ちに異常ではありませんが、ギヤ歯面あるいは転がり軸受軌道面では疲労剥離による痕があると推定されます。Iカップリング発光分光分析【SOAP／D-SOAP】検出された金属元素から発生箇所を推定すると、以下の通りでした。鉄、ニッケル、錫・ギヤ、軸受等リン、モリブデン・添加剤カルシウム、アルミニウム、ケイ素、ナトリウム・外部混入異物計数汚染度は、前回に比較してNAS級以上からNAS級にランク低下し、良好でした。
報告№109-09209 報告№109-09209 | 分析№109-001583 分析№109-001615 | 109-001615 | ちょう度の結果、新グリース値に比較して上昇しになっており、軟化していることがわかりました。当社推奨の管理上限値はですが、軟化したグリースを使用した場合、グリースの漏洩や軸受で油膜切れが発生することが懸念されるため、グリースの交換を推奨します。特性低下ちょう度は当社推奨の管理上限値を超えています。ちょう度は当社推奨の管理上限値を超えています。ちょう度はと新グリース値に比較して上昇し、当社推奨の管理上限値であるを超えています。滴点は良好と判断します。滴点はと新グリース値に比較して高くなっていたものの、今回の分析結果には劣化の兆候として現れる有機物・有機化合物が確認されていないことから、基油は良好と判断します。全酸価は良好と判断します。全酸価はmgKOH/gと新グリース値.mgKOH/gに比較してやや高くなっていたものの、今回の分析結果には劣化の兆候として現れる有機物・有機化合物が確認されていないことから、基油は良好と判断します。基油は良好と判断します。酸化劣化の兆候のパラメータである有機物・有機化合物は、今回の分析結果で確認されなかったことから、基油には劣化兆候はなく良好と判断します。
報告№104-0044 | 分析№104-00371 | 104-00371 | 昨年末に上部スラストに水が混入したため、油を入替えました。本試験は、更油後回目の分析です。分析の結果、を示す水分、全酸価の各データが良好でした。また、摩耗も安定していることが確認されました。これらのことは、水分がppm、全酸価が.mgKOH/gと当社推奨の管理限界値内にあること前回に比較して、計数汚染度はランク減少し、SOAP／D-SOAPの鉄及び錫濃度に大きな変化がなく、異常摩耗の早期発見パラメータであるフェログラフィーのIs値が、.と良好の範囲にあること以上のことから判断しました。
報告№107-6562 報告№107-6562 | 分析№107-02260 分析№107-02260 | 107-02260 | トライボ診断の結果、泡立ち試験を除く項目は良好でした。泡立ち試験の結果は、一般的には消泡性能が低くいと判断できる値の-ですが、新油値の-と同レベルにあったため、良好と判断します。一方、摩耗粒子の形態観察の結果、ギヤ歯面の摩耗で発生したと推定される摩耗粒子が観察され、潤滑状態指数がの乗と精密なフィルタ存在下においては高い値を示していました。ギヤボックスの油系統にはインラインフィルタとオフラインフィルタがあり、μmサイズ以上の粒子の大部分は捕捉されていると考えられます。それにもかかわらず、Is値がの乗と高く、ギヤ歯面では摩耗が進行している可能性があると思われました。今後さらに摩耗が進行することが懸念されるため、ヶ月以内に再度分析を実施し、摩耗の進行状況を確認することを推奨します。尚、油中摩耗粒子は、インラインフィルタやオフラインフィルタに捕捉され、異常な摩耗状態が発生したとしても正常な潤滑状態にあると誤認してしまう可能性が考えられます。これを避けるため、今後の診断に当たっては、これまでの採油箇所に加え、インラインフィルタやオフラインフィルタの捕捉物も分析し、その結果から潤滑状態を評価することを併せて推奨します。フィルタ捕捉物の分析を実施する際には、フィルタ流量、フィルタ使用時間などの追加情報が必要です。是非ご提供下さい。泡立ち試験の結果、消泡性能が低いと判断できる値であるものの、新油と同レベルにありました。粘度は良好。粘度はmm/sと新油値.mm/sに比較して、粘度変化率は-.％で、当社推奨の管理限界値である±％以内にあり、良好と判断する。粘度はmm/sでした。粘度はmm/sでした。粘度指数はでした。粘度指数はでした。泡立ち試験は-でした。泡立ち試験は-と新油と同レベルにあり、消泡性能が新油と同レベルにあることが確認されました。水分は良好。水分は.ppmと当社推奨の管理限界値の以下であり、良好と判断する。全酸価は良好。全酸価は.mgKOH/gと新油値.mgKOH/gに比較して高いものの、IRの結果で、劣化の兆候が確認されなかったことから、良好と判断します。機器の潤滑状態潤滑状態指数はやや高い値を示していました。潤滑状態指数はやや高い値を示していました。異常摩耗の早期発見パラメータである潤滑状態指数がの乗と、精密な濾過設備がある本設備の場合、高い値を示していました。
報告№109-09136 報告№113-00684 | 分析№109-001160 分析№113-002946 | 113-002946_date140501 | 対象設備は継続使用可能と判断しますが、潤滑油の粘度が大きく低下していたため更油が必要と判断します。粘度低下の原因として考えられるのは、一般に、使用油を間違えた。軽油などの燃料油の未燃焼分がピストンリングなどから潤滑油に混合し粘度が低下する。シリンダ内の燃焼時の熱により熱分解する、といった内容が挙げられます。本試料油で～のいずれに該当するかを分析データから推定した結果、熱分解した場合は酸価が著しく上昇する傾向にあるが、本試料油の場合は酸価がそれほど上昇していないことからに該当する可能性は極めて低いと考えられます。また、については、IRチャートに示すようにIRのスペクトルもほぼ一致していることから、ではないと思われます。尚、軽油などの燃料油が潤滑油に混合した場合は、潤滑油の引火点が下がる傾向を示すため、今回、新油カタログ値からに低下していることから、が考えられます。以上の結果から、本試料油は粘度が低下していることと、水分濃度が高いことから更油する必要があると判断します。対策更油粘度低下が確認されており、潤滑部で油膜切れなどによる摩耗の発生が懸念されます。また、水分が高いことから金属表面で腐食摩耗が発生し、発生した鉄錆等の粒子が潤滑部に噛み込み摩耗が進行することも懸念されます。これらの予防処置として更油を推奨します。定期的な分析今後の摩耗推移を監視するため、定期的な分析実施を推奨します。異常摩耗の早期発見のパラメータであるIs値は、レベルと、やや高い値でした。また、潤滑部の摩耗が認められたため、定期的に潤滑油分析を実施し、摩耗推移を監視することが有用と考えます。コンロッドメタル、クランクメタルの摩耗SOAP/D-SOAPでメタルの主成分である錫、ニッケル、鉛が検出されたことから、コンロッドメタル、クランクメタルが局所的に摩耗していると推定されました。検出されたメタル成分は現時点では低濃度であることから継続使用に支障がない範囲であると判断しますが、今後、摩耗が進行し異常摩耗に進展することを防止するため、傾向分析による摩耗推移の監視が有用です。詳細は、別紙コンロッドメタル・クランクメタルの摩耗をご覧ください。計数汚染度はNAS級とやや汚染されていました。粒度分布の中心粒径が.μmと極めて小径であることから、燃焼時に発生したすすが汚染物の主体であると推定されます。酸価、塩基価、IRの各データは良好です。粘度粘度は、mm/sと新油値の.mm/sに比較して粘度変化率が-％となっており、当社推奨の管理限界値である±％を超えています。ディーゼルエンジンオイルの粘度低下は、別紙エンジンオイルの粘度低下メカニズムを御覧下さい。水分はppmと当社推奨の管理限界値を超えていました。今後、水分の影響でエンジン内部に錆が発生し、その影響で摩耗が発生する懸念があります。引火点引火点はと新油カタログ値に比較して、低下しています。
報告№108-0411 報告№110-00413 | 分析№108-02744 分析№110-001885 | 110-001885 | 軸受は継続使用可能な状態にありますが、摩耗の進行および油の劣化が懸念されるため、以下の対策が必要です。今後、摩耗の進行および油の劣化状況を監視するため、定期的に分析を実施し、摩耗の進行状況および油の劣化状況を確認することを推奨します。次回分析の時期を理論的に求めたところ、最短で約時間となります。この時間は、油中汚染物が均一になるために必要とする時間であり、この時間を経過すれば、再分析の結果から状態の傾向を確認することが可能となりますので、これを参考に次回分析時期を検討されることを提案します。分析結果は良好と判断します。計数汚染度計数汚染度はNAS級と当社推奨の管理限界値のNAS級以内にあり、良好と判断します。重量汚染度は.mg/mlと当社推奨の管理限界値のmg/ml以内にあり、良好と判断します。機器の潤滑状態SOAPの結果、前回同様に銅が多く検出されました。SOAPSOAPの結果、油の添加剤成分であるリン、亜鉛が検出されました。一方、銅が検出されました。銅を使用した部分の溶出が発生していると考えられます。この溶出は検出された亜鉛系添加剤の成分と銅が反応し、溶出することが知られています。銅濃度は別紙鉱油の酸化に対する金属触媒の影響に示すように銅濃度が増加すると酸化速度が速まりますので、酸化劣化の進行状況を全酸価の変化で監視されることを推奨します。D－SOAPD－SOAPの結果、摩耗により発生する鉄、錫が検出されました。フェログラフィー異常摩耗の早期発見パラメータであるフェログラフィーのIs値がの乗と良好の範囲にあることから、潤滑状態は正常と判断します。
報告№109-09136 報告№112-00668 | 分析№109-001160 分析№112-003111 | 112-003111 | 潤滑油の劣化はなく、汚染度は良好な範囲にあることから、継続使用可能と判断します。軸受は継続使用可能な状態にあると判断します。但し、将来的な摩耗進行の有無を確認するためにも傾向監視を継続することが有効です。はフェログラフィーおよびSOAP／D-SOAPの結果から総合的に判断した結果、継続使用は可能ですが、機器の機能を保持するためにも傾向管理が有用と考えます。フェログラフィー【定量分析：Is値】Is値は異常摩耗の早期発見パラメータのつで、摩耗粒子を定量化するために用います。今回のIs値はの乗と、低い値でした。フェログラフィー【定性分析：摩耗粒子および摩耗形態観察】分析結果から比較的多く観察された粒子は、以下の通りでした。切削粒子・異物や金属表面の微小突起による切削摩耗により発生。切削摩耗は、他の摩耗形態に比較して摩耗進行速度が速く注意が必要で、定期的なトライボ診断による状態監視が必要と考えます。切削摩耗の原因となる混入異物が残留している場合、この異物により切削摩耗が継続して発生する可能性があります。Iカップリング発光分光分析【SOAP／D-SOAP】検出された金属元素から発生箇所を推定すると、以下の通りでした。リン・添加剤ナトリウム・外部混入異物前回に比較して水分はppmからppmに減少しており、良好でした。計数汚染度はNAS級、重量汚染度は.mg/mlと、当社推奨の管理限界値以下であり、良好でした。前回同様に粘度、水分、全酸価、IR、RBOTの各データは良好でした。尚、RBOTは、新油値に比較して大きな値であり減少傾向は確認されませんでした。このことから、酸化防止剤の消耗は確認されず、この油は継続使用可能な状態にあると判断できました。
報告№108-6013 報告№108-0127 | 分析№108-00576 分析№108-00739 | 108-00739 | 前回で計数汚染度がNAS～級であったため、更油を実施した。更油後に運転を行わないで採油を実施した。分析の結果、計数汚染度がNAS級と当社推奨の管理限界値に到達していました。フィルタ表面の異物観察で鉄錆、砂等の外部混入異物が多く観察されました。ペール缶の新油と等級は同じであるものの、粒子数を確認したところ、更油後の試料油の粒子数が多いことから、油槽内が汚染されていることが分かりました。汚染の要因が、採油時に配管内部から混入した異物によるものである可能性が考えられますが、念のため運転を行うには、以下の対策を推奨します。油槽内を清浄な潤滑油等で洗浄し、油槽内を清浄な状態にする更油を実施する時には、濾過機などで濾過をして、清浄度をNAS級より清浄にした上で使用する
報告№111-00372 報告№111-00372 | 分析№111-001676 分析№111-001746 | 111-001746 | ちょう度値と新グリース値に比較して上昇し、当社推奨の管理上限値であるを超えていることから、軟化していることが分かりました。軟化したグリースを使用した場合、グリースの漏洩や軸受等で油膜切れが発生することが懸念されます。グリースが軟化していたため、以下の対策が必要です。グリースを交換されることを推奨します。≪状態監視とパラメータ≫分析の目的および各分析のパラメータは以下の通りです。特性低下目的：グリースの分析結果から、グリースの物理的性状や劣化傾向などを確認する。全酸価JISK赤外線吸収スペクトルJISKちょう度JISK滴点JISK摩耗目的：グリース中の摩耗粒子を分析する事により、回転・摺動部の潤滑状態、摩耗劣化の程度、余寿命などを解析する。摩耗診断電子顕微鏡観察JISKX線マイクロアナリシス油中金属濃度JISK≪分析結果≫特性低下全酸価：良好全酸価.mgKOH/gは新油値の.mgKOH/g以内にあることから問題は無いと判断します。赤外線吸収スペクトル：良好ちょう度：要処置ちょう度値はと当社推奨の管理上限値であるを超えていました。滴点：良好滴点はと新油値のに比較し変化はないことから問題は無いと判断します。摩耗摩耗診断電子顕微鏡観察・X線マイクロアナリシス：今回は実施していません。油中金属濃度：今回は実施していません。
報告№109-09136 報告№110-00232 | 分析№109-001160 分析№110-000876 | 110-000876 | ・摩耗状態D－SOAPの結果、潤滑油中からは鉄、鉛、錫が検出されました。検出された金属は、粒子の観察結果から外部から混入したと思われる鉄錆、砂等でした。摩耗状態は、異常摩耗の早期発見パラメータであるIs値であらわされますが、本試料油はの乗と良好の範囲にあることから、潤滑状態は正常な状態にあると思われます。・汚染度計数汚染度がNAS級と初期値としてはやや高い値でした。フィルタ表面の異物観察で鉄錆、砂等が観察されたことから、汚染度が高い要因は、外部混入異物の影響と思われます。・IR、RBOTの各データは良好でした。潤滑油および軸受は継続使用可能な状態にあるものの、以下の対策が必要です。油の汚染度が高く、観察された異物が軸受摺動面に噛み込み摩耗が進行することが懸念されるため、濾過を推奨します。
報告№109-09136 報告№112-00660 | 分析№109-001160 分析№112-003048 | 112-003048 | 潤滑油の劣化は確認されず、汚染度は良好な範囲にあることから、継続使用可能な状態にあると判断します。軸受微振動により発生するフレッティング摩耗が見られました。フレッティングにより発生した赤錆は、μm以下の微小な粒子が支配的であり、直ちに影響はないことから、摩耗は正常と判断できます。以上より、軸受は継続使用可能な状態にあると判断します。定期的な分析および分析周期の検討定期的に分析を実施することにより、データの微小な変化から異常の兆候を早期に発見することが可能となります。今後、寿命予測を行うには、今回データを含め少なくとも回の分析データが必要となります。当該機は、年間稼働率が低いことから、採油の機会を検討するのは難しいところがありますが、あと最低でも回分析を実施し、寿命予測を行うと共に分析周期を検討することを推奨します。軸受の摩耗状態フェログラフィーおよびSOAP-Tのデータから総合的に解析した結果、軸受は健全であり、継続使用可能と評価できますが、引続き軸受の機能が保持されていることを確認するためにも、潤滑油診断による傾向管理が有用と考えます。フェログラフィー【定量分析：Is値】Is値は異常摩耗の早期発見パラメータのつで、摩耗程度を定量化するために用います。今回のIs値は-.と低い値でした。フェログラフィー【定性分析：摩耗粒子および摩耗形態観察】分析結果から比較的多く観察された摩耗粒子は、以下の通りでした。赤錆・フレッティングにより発生。フリクションポリマ・局部的に高圧・高温となる場合に発生。観察された摩耗粒子の中でも赤錆は、将来的な摩耗の進行に繋がる可能性を示唆しているため、傾向監視が必要と思われます。フレッティングの発生要因は、鉄系材料が接合および勘合されたりする部分から発生します。フレッティングによる赤錆が少量発生しても直ちに異常ではありませんが、場合によっては、発生した赤錆が軸受摺動面に噛み込み、摩耗を進行させる場合があります。Iカップリング発光分光分析【SOAP-T】検出された金属元素から、摩耗粒子の発生箇所は、以下のように推定できました。鉄、鉛、錫・軸受等カルシウム、ナトリウム・外部混入異物軸受の摩耗SOAP-Tで錫が検出されたことから、軸受の摩耗が発生していると推定されました。分析結果から軸受メタルの摩耗深さをSOAP-Tの結果で得られている錫濃度と油量Lから計算しました。当社の経験からメタル面積の約分の程度が摩耗したと仮定しました。当社の知見、および今回検出された錫濃度等の情報から軸受の摩耗深さを計算した結果、軸受表面の平均的な摩耗深さは.μmとなり、メタルの表面粗さを軸受表面の一般的な粗さであるμmと仮定すると、摩耗は軽微であり、継続使用可能な状態にあると推定されます。は良好と判断します。計数汚染度計数汚染度は、NAS級と当社推奨の管理限界値NAS級以下であり、良好と判断します。重量汚染度は、.mg/mlと当社推奨の管理限界値mg/ml以下であり、良好と判断します。光学顕微鏡写真供試油を濾過したフィルタ表面上の夾雑物を光学顕微鏡で観察した結果、鉄錆、砂等が観察されました。は良好と判断します。粘度新油に対する粘度変化率は-％でした。これは、当社推奨の管理限界値である±％以内であり、良好と判断します。水分は、ppmと当社推奨の管理限界値の以下であり、良好と判断します。酸価は、.mgKOH/gと新油値.mgKOH/gに比較して高いものの、IRで油劣化の兆候を示すカルボン酸の吸収ピークが確認されていないことから、良好と判断します。IRIRチャートの結果、新油と使用油のスペクトルパターンはほぼ一致し、また、油劣化の兆候を示すカルボン酸の吸収ピークが確認されていないことから、良好と判断します。
報告№107-0070 報告№107-0070 | 分析№107-00322 分析№107-00323 | 107-00323 | 本トライボ診断は、軸受の潤滑状態、汚染状況、油の劣化状態を確認することを目的としました。【軸受の潤滑状態】ベアリング軌道面の微小領域に摩耗が発生しているものの、転がり軸受の寿命の指標となるフレーキングの発生が確認されていないことから、現在のところ、ベアリングは継続使用可能な状態にあると判断します。但し、SOAP／D－SOAPの鉄が多く検出され、異常摩耗の早期発見パラメータであるフェログラフィーのIs値がの乗とやや高く、マイクロフレーキングの発生が確認されているため、今後転がり軸受の寿命の指標となるフレーキングに進展することが懸念されるため、夏期ピーク前に再度分析を実施することを推奨します。【油の汚染状況】計数汚染度がナトリウム級と当社推奨の管理限界値内にあり、重量汚染度がmg/mlとやや高い値でした。【油の劣化状態】油の劣化状況を確認するために実施した粘度、水分、全酸価、IRの各データが良好であることから、この油は継続使用可能と判断します。
|  | 100-01671 | 分析の結果、フェログラフィーの結果から、異音発生原因に関係するデータが得られた。それは疲労摩耗により発生した非常に薄い鉄系摩耗粒子が多く見られた。微振動に発生した～μmサイズのフレッティング粒子が多く見られた。の点である。これらのデータから、異音発生原因は、以下のことが推定された。疲労摩耗によりギヤ歯面または転がり軸受の転動面が荒れて異音が発生した。～μmの振幅を持つ微振動により発生した。この異音の発生は、ギヤ歯面や転動面で油膜が適正に保持できていないことが原因と考えられるため、今回更油した日石スーパーハイランドVであれば、耐摩耗性作動油であり、無添加のタービン油に比較して、異音、摩耗は減少すると思われるが、摩耗の進行状況を油分析により確認されることを推奨する。分析周期は、運転開始後週間後、ヶ月後、ヶ月後に実施されることを合わせて推奨する。
報告№109-09409 報告№109-09409 | 分析№109-002660 分析№109-002660 | 109-002660 | ・摩耗状態油中金属分析の結果、前回同様に鉄およびカルシウムが検出されました。これらの金属は、粒子の観察結果から異物の噛み込みにより発生する切削摩耗と潤滑状態が正常な状態で発生するマイルド摩耗粒子で、潤滑部分では切削摩耗とマイルド摩耗が発生していることが分かりました。観察された摩耗粒子の材質と形態を、SEM・XMAで詳細に観察した結果、鉄、クロム、マンガンを含む粒子が多いことが確認されました。異常摩耗の早期発見パラメータであるフェログラフィーのIs値が前回のの乗から乗に桁上昇し、シリンダ内部やカムロールなどの鉄系材料を使用した箇所の潤滑状態が厳しくなっていることが確認されました。但し、軸受メタルの主成分である錫が検出されていないことから、現在のところ、クランクメタル等の軸受メタルの潤滑状態は正常と判断します。・カルシウムの析出D－SOAPで前回同様にカルシウムが.ppm検出されました。カルシウムが検出された要因は、油の添加剤成分が析出したためと思われます。このカルシウムは、軸受メタルなどの摺動面の油膜に噛み込むサイズであることが多く、その影響でメタルなどの金属表面で切削摩耗が発生し、軸受寿命が短命化することがあります。カルシウムがこのように高濃度になるのは、一般にディーゼルエンジンの燃焼ガスや未燃焼ガスが、燃焼室から潤滑部に入り込んでいるために起きていると推定されます。この現象は、オイルリングやトップリングが正常であれば、発生しにくいものですが、オイルリングなどが摩耗していると、燃焼ガスや未燃焼ガスが燃焼室から潤滑油中に入り易くなると思われます。カルシウム濃度がこのように高い場合、軸受メタルは比較的短時間で摩耗する事を当社の研究で判明しています。・水分の増加水分がppmと当社推奨の管理限界値を超えていました。今後、水分の影響で発錆し、その影響で摩耗が発生する懸念があります。・を示す粘度、全酸価、IRの各データは新油データを基準として評価しています。正確な評価を行うため、新油をご提供下さい。結論現在のところ、対象設備は継続使用可能な状態にあると思われますが、潤滑油は以下の対策が必要です。潤滑油はメタル摩耗の進展予防策として、μm以下のカルシウムを濾過できる精密な濾過機で潤滑油の濾過を推奨します。また、部分更油による水分の低濃度化など計画的に水分管理をされることを推奨します。を示す粘度、全塩基価、IRの各データは新油データを基準として評価しています。今回は、新油データがなく評価できなかったため、今後は現在充填用に使用している新油を分析し、そのデータを基準に管理されることを推奨します。尚、検出されたカルシウムが添加剤成分に含まれるものであることを確認するため、顕微FT－IR分析を追加実施されることを推奨します。
報告№107-4544 報告№107-4544 | 分析№107-02161 分析№107-02161 | 107-02161 | トライボ診断の結果、泡立ち試験を除く項目は良好でした。泡立ち試験の結果は、一般的には消泡性能が低くいと判断できる値の-ですが、新油値の-と同レベルにあったため、良好と判断します。一方、摩耗粒子の形態観察の結果、ギヤ歯面の摩耗で発生したと推定される～μmサイズの摩耗粒子が観察されました。ギヤボックスの油系統にはフィルタがあり、粒子の大部分は捕捉されていると考えられます。それにもかかわらず、～μmの摩耗粒子が確認されており、ギヤ歯面ではやや厳しい潤滑状態が発生している可能性があると思われました。今後さらに摩耗が進行することが懸念されるため、ヶ月以内に再度分析を実施し、摩耗の進行状況を確認することを推奨します。フィルタの捕捉の影響による誤認を避けるため、今後の診断に当たっては、これまでの採油箇所に加え、フィルタの捕捉物も分析し、その結果から潤滑状態を評価することを推奨します。尚、フィルタ捕捉物の分析を実施する際には、フィルタ流量、フィルタ使用時間、主機稼働時間などの追加情報が必要です。水分が、新油に比較して高い値でした。使用油であるAlphasynPGは、ポリエチレングリコールベースの合成ギヤオイルであるため、水分を吸収しやすい特性があります。今後は、水分濃度増加の有無を監視されることを推奨します。粘度は良好。粘度.mm/sと新油値.mm/sに比較して、粘度変化率は-％で、当社推奨の管理限界値である±％以内にあり、良好と判断します。粘度は.mm/sでした。粘度は.mm/sでした。粘度指数はでした。粘度指数はでした。泡立ち試験は-でした。泡立ち試験は-と新油と同レベルにあり、消泡性能が新油と同レベルにあることが確認されました。水分は新油値より高い値でした。水分はppmと新油値より高い値でした。全酸価は良好。全酸価は.mgKOH/gと新油値.mgKOH/gに比較して高いものの、IRの結果で、新油との差異は確認されず、且つ、劣化の兆候も確認されなかったことから、本試料油は継続使用可能と判断します。機器の潤滑状態摩耗粒子の形態観察の結果、ギヤ歯面の疲労摩耗で発生したと推定される～μmサイズの摩耗粒子が観察されました。～μmサイズの疲労摩耗粒子が観察されました。異常摩耗の早期発見パラメータである潤滑状態指数がの乗と正常な範囲にあるものの、摩耗粒子の形態観察の結果でギヤ歯面の疲労摩耗で発生した～μmサイズの摩耗粒子が観察されました。
報告№108-0227 報告№110-00705 | 分析№108-01664 分析№110-003280 | 110-003280 | Iカップリング発光分光分析供試のタービン油を分析した結果、検出された金属元素は、SOAPの結果表に示すように、鉄、鉛、銅、ニッケル、錫、リン、亜鉛、カルシウム、ナトリウムが検出されました。これらの検出された金属元素から発生箇所を推定すると鉄、鉛、銅、ニッケル、錫・軸受等リン、亜鉛・オイル添加剤カルシウム、ナトリウム・外部混入異物であると思われます。このうち、機械部品が摩耗したと思われる元素はのグループです。メタルの摩耗深さ分析結果から軸受メタルの摩耗深さを求めました。更油およびメタルの交換時期などの情報が不明であるため、過去回の分析データの中で、SOAPの結果で得られている最も高い錫濃度ppmと油量Lから計算しました。その結果、メタル表面の平均的な摩耗深さは.μmとなり、メタルの表面粗さを軸受表面の一般的な粗さであるsと仮定すると、摩耗は軽微であると推定されます。フェログラフィー異常摩耗の早期発見パラメータとして摩耗粒子を定量化して評価するフェログラフィーのIs値は、前回のの乗から乗に上昇したことから、摩耗が進行していることを示していました。摩耗粒子の形態で比較的多く観察された粒子は、潤滑状態が正常な場合に発生する摩耗粒子、異物の噛み込みなどで発生する切削粒子でした。このような摩耗粒子が観察された場合には、潤滑部では正常なマイルド摩耗、異物による切削摩耗が発生していることが分かります。切削摩耗は、他の摩耗形態に比較して摩耗進行速度が速く注意が必要で、定期的なトライボ診断による状態監視が必要と考えます。切削摩耗の原因となる混入異物が残留している場合、この異物により切削摩耗が継続して発生する可能性があります。前回に比較して計数汚染度はNAS級からNAS級にランク減少し、良好でした。前回同様に粘度、水分、全酸価、IRの各データは良好でした。軸受および潤滑油は継続使用可能な状態にあるものの、摩耗の進行を監視するため、定期的に分析を実施し、摩耗の進行状況を確認することを推奨します。
報告№109-09136 報告№112-00183 | 分析№109-001160 分析№112-000754 | 112-000754 | 潤滑油および減速機は継続使用可能な状態にあると判断します。但し、今後も摩耗の進行を傾向監視するため、以下の対策を推奨します。尚、今後の運転時間や運転状況が、特に変化のない運転であれば、少なくとも年間は継続使用可能な状態にあると判断します。定期的な分析凝着摩耗の進行を監視するため、定期的に分析を実施し、分析データによる摩耗の進行状況を確認することを推奨します。バックラッシによる評価トライボ診断では、バックラッシの増加量を分析結果から計算できますので、構造が確認できる図面、ギヤの形式、歯形、モジュール、歯数、歯幅、油入替後の稼働時間ならびに分解点検後の稼働時間をお知らせ下さい。計算結果をご報告いたします。フェログラフィーIs値は異常摩耗の早期発見パラメータのつで、摩耗粒子を定量化するために用います。今回のIs値はの乗であり、潤滑状態は正常と判断できます。摩耗粒子の形態で比較的多く観察された粒子は、潤滑状態が正常な場合に発生する摩耗粒子金属潤滑部が局部的に油膜切れを起して発生するシビア粒子外部から混入したと思われる鉄錆、砂等でした。これらの摩耗粒子が観察された場合、潤滑部で発生している摩耗形態は、正常なマイルド摩耗潤滑状態がやや厳しい凝着摩耗であることが分かります。Iカップリング発光分光分析【SOAP／D－SOAP】検出された金属元素は、SOAP／D－SOAPの結果表に示すように、鉄、鉛、銅、リン、亜鉛、カルシウム、アルミニウム、ナトリウムでした。検出された金属元素から発生箇所を推定すると鉄、鉛、銅、亜鉛・ギヤ・軸受等リン・オイル添加剤カルシウム、アルミニウム、ナトリウム・外部混入異物であると思われます。このうち、機械部品が摩耗したと思われる元素はのグループです。計数汚染度はNAS級と当社推奨の管理限界値に到達していました。フィルタ表面の異物観察で金属片、鉄錆、砂等が観察されたことから、汚染度が高い要因は、摩耗と外部混入異物の影響と思われます。粘度、水分、酸価、IRの各データは良好でした。
報告№109-09136 報告№111-00682 | 分析№109-001160 分析№111-003478 | 111-003478 | 潤滑油は継続使用可能な状態にあると判断します。前回同様に粘度、全酸価、IR、RBOTの各データは良好でした。尚、RBOTは、前回に比較して大きな値であり減少傾向は確認されませんでした。このことから、酸化防止剤の消耗は確認されず、この油は継続使用可能な状態にあると判断できました。前回同様に水分は良好でした。
報告№109-09171 報告№109-09171 | 分析№109-001389 分析№109-001389 | 109-001389 | 今回の採油は、対象設備の停止中にストレーナ下部ブロー用プラグから実施しているため、別紙油中粒子の沈降の影響に示すように、沈降の影響を受けて分析データが高濃度に出る可能性があります。今回の分析は、以上のことを踏まえて結果を検討します。分析の結果、観察された摩耗粒子には、金属接触が厳しい場合に発生するシビア粒子、微量な疲労摩耗粒子、外部から混入したと思われる鉄錆、砂等が観察されました。これを反映して異常摩耗の早期発見パラメータであるフェログラフィーのIs値がの乗とやや高くなっており、潤滑状態はやや厳しくなりつつあることが分かりました。本機は、回転数が毎分回転ときわめて低速であることから、良好な油膜の形成はし難く、このことが、潤滑状態がやや厳しくなっている要因だと思われます。本機は、回転数が低速であることから潤滑状態が厳しくても状態の急変はないと思われますが、念のため定期的な分析により摩耗の進行状況を確認する必要があります。次回分析の時期を理論的に求めたところ、最短で約時間となりました。この時間は、油中汚染物が均一になるために必要とする時間であり、この時間を経過すれば、再分析の結果から状態の傾向を確認することが可能となりますので、これを参考に次回分析時期を検討されることを推奨します。尚、を示す粘度、水分、全酸価、IRの各データが良好の範囲にあることから、この油は継続使用可能と判断します。は良好と判断します。粘度は良好と判断します。粘度はmm/sと新油値mm/sに比較して、粘度変化率は-％で、当社推奨の管理限界値である±％以内にあり、良好と判断します。水分は良好と判断します。水分はと当社推奨の管理限界値の以下であり、良好と判断します。全酸価は良好と判断します。全酸価は.mgKOH/gと新油値.mgKOH/gに比較して高いものの、IRの結果で油劣化の兆候を示すカルボン酸の吸収が確認されていないことから、良好と判断します。IRの結果、良好と判断します。IRの結果、油劣化の兆候を示すカルボン酸の吸収が確認されていないことから、良好と判断します。計数汚染度は当社推奨の管理限界値に到達しています。計数汚染度は当社推奨の管理限界値に到達しています。計数汚染度はNAS級と当社推奨の管理限界値のNAS級に到達しています。重量汚染度はmg/mlとなっています。重量汚染度はmg/mlとなっています。機器の潤滑状態摩耗粒子診断の結果、金属接触が厳しい場合に発生するシビア粒子、微小な疲労摩耗粒子、外部から混入したと思われる鉄錆、砂等がやや多く観察されています。SOAPによる油中金属濃度の結果、鉄が検出されています。SOAPによる油中金属濃度の結果、鉄、銅、油の添加剤成分であるリン、外部から混入したと思われるアルミニウム、ナトリウム、ケイ素が検出されています。SOAPによる油中金属濃度の結果、鉄が検出されています。SOAPによる油中金属濃度の結果、鉄、銅、クロム、亜鉛、油の添加剤成分であるリン、外部から混入したと思われるアルミニウム、カルシウム、ナトリウムが検出されています。摩耗粒子診断の結果、金属接触が厳しい場合に発生するシビア粒子、微小な疲労摩耗粒子、外部から混入したと思われる鉄錆、砂等がやや多く観察されています。異常摩耗の早期発見パラメータであるIs値がの乗とやや高く、摩耗粒子の形態観察の結果、金属接触が厳しい場合に発生するシビア粒子、微小な疲労摩耗粒子、外部から混入したと思われる鉄錆、砂等がやや多く観察されています。
報告№109-09136 報告№112-00651 | 分析№109-001160 分析№112-002931 | 112-002931 | 濾過前の試料油を分析した結果、計数汚染度が前回のNAS級から、今回NAS級に約年でランク上昇していました。摩耗粒子の形態観察およびフィルタ表面の異物観察で鉄錆等が観察されたため、汚染度が上昇した要因は、摩耗による粒子の増加ではなく、外部から混入したと思われる異物によるものと考えられます。但し、異物の混入はありましたが、潤滑異常の早期発見パラメータである摩耗過酷度を示すIs値がの乗と非常に良好の範囲にあることから、潤滑状態は正常な状態にあると判断します。尚、更油によりRBOTが前回に比較してmin増加していますので、今後は今回のRBOT値によりデータ管理を行います。
報告№109-09094 報告№110-00717 | 分析№109-000915 分析№110-002831 | 110-002831 | は良好と判断します。尚、RBOTがminと新油値のminに比較してmin減少していました。このまま継続使用した場合、この減少傾向から限界値に到達するのは、別紙図RBOTの減少傾向に示すように年月と推定されました。残りの継続使用期間は、約年ヶ月であると予測されます。潤滑油は継続使用可能な状態にあると判断します。≪状態監視とパラメータ≫分析の目的および各分析のパラメータは以下の通りです。特性低下目的：油の分析結果から、や劣化傾向ならびに添加剤の消耗程度、残存寿命などを確認する。粘度JISK全酸価JISK赤外線吸収スペクトルJISK酸化安定度試験JISK汚染目的：油の分析結果から、砂塵あるいは水・異種油などによるや、異物混入の有無を確認する。水分JISK計数汚染度JISB重量汚染度JISB光学顕微鏡観察摩耗目的：油中の摩耗粒子を分析する事により、回転・摺動部の潤滑状態、摩耗劣化の程度、余寿命などを解析する。摩耗診断電子顕微鏡観察JISKX線マイクロアナリシス油中金属濃度）JISK≪分析結果≫特性低下粘度：良好粘度値mm/sの新油値mm/sに対する変化率は+％であり、当社推奨の管理限界値±％以内に留まっています。全酸価：良好全酸価.mgKOH/gは新油値の.mgKOH/gに比較し高くはあるものの、有機物・有機化合物試験の結果で油劣化の兆候を示すカルボン酸の吸収が見られないことから問題は無いと判断します。赤外線吸収スペクトル：良好酸化安定度試験：良好酸化安定度試験の結果、数値minは当社推奨の管理限界値min以上に留まっており、現時点での使用は可能と判断します。汚染水分：良好水分値ppmは当社推奨の管理限界値以内に留まっています。計数汚染度：今回は実施していません。重量汚染度：今回は実施していません。光学顕微鏡観察：今回は実施していません。摩耗摩耗診断電子顕微鏡観察・X線マイクロアナリシス：今回は実施していません。油中金属濃度：今回は実施していません。
報告№108-5007 報告№108-5007 | 分析№108-00467 分析№108-00467 | 108-00467 | 、汚染度、軸受の潤滑状態を確認する。分析の結果、計数汚染度がNAS級と当社推奨の管理限界値を超え、また、異常摩耗の早期発見パラメータであるフェログラフィーのIs値がやや高いの乗でした。摩耗粒子の形態観察の結果、μm未満の鉄系摩耗粒子、摩擦熱が高い場合に発生する黒錆がやや多く観察され、フィルタ表面の異物を観察した結果、鉄錆、砂等が観察されました。更にSOAP／D－SOAPで鉄が検出されたことから、汚染度が高い要因は、摩耗と採油の影響と考えられました。今回の採油は機器停止中にブロー弁から採油を実施しているため、これらの異物は、ブロー弁配管内部に残留していた汚染物が検出された可能性が高いと思われます。但し、観察された摩耗粒子は、シリンダ内壁やポンプ内部等で発生した摩耗粒子が多く観察され、今後バルブ類の動作障害やフィルタおよびストレーナの目詰まりが発生することが懸念されるため、濾過を実施することを推奨します。一方、を示す粘度、水分、全酸価、IRの各データは良好の範囲にあることから、この油は継続使用可能と判断します。尚、上述しましたように、今回の採油は停止中の採油であるため、運転中の採油に比較して汚染度は高目に出ている可能性があります。次回採油のタイミングは、粒子の沈降の影響を極力抑え、油中粒子が均一な分散状態に近い状態で採油が実施できるように、対象設備の運転中、または停止直後に採油を実施されることを推奨します。は良好と判断します。粘度は良好と判断します。粘度は.mm/sと新油値mm/sに比較して、粘度変化率は-.％で、当社推奨の管理限界値である±％以内にあり、良好と判断します。水分は良好と判断します。水分はppmと当社推奨の管理限界値の以下であり、良好と判断します。全酸価は良好と判断します。全酸価は.mgKOH/gと新油値.mgKOH/gに比較して変化はなく、良好と判断します。IRの結果、良好と判断します。IRの結果、油劣化の兆候を示すカルボン酸の吸収が確認されていないことから、良好と判断します。RBOTの結果、良好と判断します。RBOTはminと当社推奨の管理限界値のmin以上であり、良好と判断します。計数汚染度は当社推奨の管理限界値を超えていました。計数汚染度は当社推奨の管理限界値を超えていました。計数汚染度はNAS級と当社推奨の管理限界値のNAS級を超えていました。重量汚染度は良好と判断します。重量汚染度は.mg/mlと当社推奨の管理限界値のmg/ml以内であり、良好と判断します。機器の潤滑状態異常摩耗の早期発見パラメータであるフェログラフィーのIs値がの乗とやや高く、摩耗粒子の形態観察の結果、μm未満の鉄系摩耗粒子、摩擦熱が高い場合に発生する黒錆が多く観察されました。SOAPの結果、鉄が多く検出されました。SOAPの結果、鉄、油の添加剤成分であるリンが検出されました。D－SOAPの結果、鉄が多く検出されました。D－SOAPの結果、鉄、銅、油の添加剤成分であるリン、外部から混入したと思われるカルシウムが検出されました。フェログラフィーの結果、μm未満の鉄系摩耗粒子、摩擦熱が高い場合に発生する黒錆が多く観察されました。異常摩耗の早期発見パラメータであるフェログラフィーのIs値がの乗とやや高く、摩耗粒子の形態観察の結果、μm未満の鉄系摩耗粒子、摩擦熱が高い場合に発生する黒錆が多く観察されました。
報告№109-09136 報告№113-00463 | 分析№109-001160 分析№113-001909 | 113-001909_date140218 | 対象設備は継続使用可能な状態にあると判断します。但し、潤滑油は水分が高く、また、摩耗促進の要因となる固形のカルシウム化合物が非常に高い値で検出されたことから以下の対策を推奨します。対策至急更油油中の水分の影響により金属表面で腐食摩耗が発生し、発生した鉄錆等の粒子が潤滑部に噛み込み摩耗が進行する懸念があります。また、固形のカルシウム化合物が非常に高い濃度で検出されたため、この化合物がコンロッドメタルやクランクメタルの摩耗を促進させる可能性があることから、至急更油を推奨します。次回点検でピストンリング、シリンダライナの点検カルシウム化合物発生の原因は、ピストンリングやシリンダライナの摩耗によって燃焼ガスのシール性が低下し、燃焼ガス中の硫黄分と油中のカルシウム添加剤が中和反応するためと考えられます。そのため、次回点検ではピストンリングおよびシリンダライナの摩耗状態の点検を推奨します。定期的な分析今後懸念される摩耗の進行を監視するため、定期的に分析を実施することを推奨します。診断結果水分は当社推奨の管理限界値を超えていました。粘度前回に比較して今回の粘度は、mm/sからmm/sに上昇していました。新油値mm/sに比較して、粘度変化率は-.％で、当社推奨の管理限界値である±％以内であり、良好と判断します。水分前回に比較して今回の水分は、.ppmからppmに増加し、当社推奨の管理限界値のを超えていました。今後、水分の影響でエンジン内部に錆が発生し、その影響で摩耗が発生する懸念があります。酸価・塩基価・IR潤滑油の酸化劣化は、酸価、塩基価、IRの結果から総合的に判断します。前回に比較して今回の酸価は、mgKOH/gからmgKOH/gに上昇していました。塩基価は前回に比較してmgKOH/gからmgKOH/gと、当社推奨の管理限界値mgKOH/g以上にあり、IRの結果で酸化劣化の兆候を示すカルボン酸の吸収が確認されていないことから、良好と判断します。計数汚染度前回同様に今回の計数汚染度は、NAS級を上回っており、汚染されていました。重量汚染度前回に比較して今回の重量汚染度は、.mg/mlから.mg/mlに増加していました。光学顕微鏡写真重量汚染度で濾過したフィルタ表面上の夾雑物を光学顕微鏡で観察した結果、金属片、スラッジ、鉄錆、砂等が観察されました。粒度分布粒度分布は、.～.μmの範囲にあり、.μmにピークが確認されました。μm以下の粒子が多いことから、燃焼して発生したすす等であることが分かります。総合的に判断した結果、は許容範囲内にあり、機器は継続使用可能と判定しますが、摺動部の摩耗が認められたため、定期的に潤滑油分析を実施し、摩耗推移を監視することが有用と考えます。フェログラフィー【異常摩耗指数：Is値】Is値は異常摩耗の早期発見パラメータのつで、摩耗程度を定量化するために用います。今回のIs値はの乗と、やや高い値でした。また、前回に比較してIs値の上昇が確認されたことから、Is値の上昇傾向および限界値到達予測を表に示しました。Is値が限界値に達するのは年月と推定されました。フェログラフィー【定性分析：摩耗粒子の形態観察】観察された代表的な粒子は、以下の通りでした。正常な摩耗粒子・潤滑状態が正常なマイルド摩耗により発生。切削粒子・異物や金属表面の微小突起による切削摩耗により発生。シビア粒子・潤滑状態がやや厳しい凝着摩耗により発生。極微小領域で油膜切れが発生したことを示します。観察された摩耗粒子の中でも切削粒子、シビア粒子は、摩擦面が将来的に異常摩耗へ進展する可能性を示唆しているため、傾向監視が有用と思われます。詳細は、別紙傾向監視が必要な摩耗粒子をご覧ください。Iカップリング発光分光分析【SOAP-T】検出された金属元素と、想定される発生箇所は、以下の通りです。鉄、鉛、銅、クロム、アンチモン、錫・エンジン部品リン、亜鉛、カルシウム、モリブデン・添加剤バリウム、アルミニウム、ケイ素、ナトリウム、ホウ素・外部混入異物コンロッドメタル、クランクメタルの摩耗SOAP-Tで錫がppm、鉛が、銅が検出されたことから、コンロッドメタル、クランクメタルが摩耗していると推定されます。現時点では低濃度であることから継続使用可能と判断しますが、今後、摩耗が進行し異常摩耗に進展することを防止するため、摩耗推移の監視が有用です。詳細は、別紙コンロッドメタル・クランクメタルの摩耗をご覧ください。固形カルシウム化合物の生成SOAP-Tでカルシウムがppm検出されました。この固形カルシウムは、潤滑油に混入した燃焼ガス中の酸成分がカルシウム添加剤と中和反応して生成される比較的硬い化合物のため、摺動面に噛み込み、切削摩耗が進行することが懸念されます。詳細は、別紙固形カルシウム化合物の生成をご覧ください。
報告№109-09249 報告№111-00569 | 分析№109-001747 分析№111-002644 | 111-002644 | 潤滑油および軸受は継続使用可能な状態あると判断します。但し、異種油の混入および油名が違う可能性があり、さらに油中の汚染度が高く、今後も摩耗の進行を傾向監視するため、以下の対策を推奨します。更油および油槽内の清掃潤滑油が汚染されていることから、油槽内は汚染されていると思われます。設備油量が少ないことから、更油を推奨します。更油をする際には、油槽内を清掃し、更油する新油もNAS級程度の清浄な潤滑油を更油することを推奨します。定期的な分析摩耗の進行を監視するため、定期的に分析を実施し、摩耗の進行状況を確認することを推奨します。異種油の混入および油名の再確認有機物・有機化合物の結果、新油と異なるピークが確認されたことから、異種油の混入の有無および油名の再確認を推奨します。フェログラフィー異常摩耗の早期発見パラメータとして摩耗粒子を定量化して評価するフェログラフィーのIs値は、潤滑状態が正常なの乗でした。Iカップリング発光分光分析供試の潤滑油を分析した結果、検出された金属元素は、油中金属元素の結果表に示すように、鉄、カルシウム、ナトリウムでした。検出されたこれらの金属元素から発生箇所を推定すると鉄・軸受等カルシウム、ナトリウム・外部混入異物であると思われます。このうち、機械部品が摩耗したと思われる元素はのグループです。汚染粒子数は当社推奨の管理限界値に到達していました。フィルタ表面の異物観察で鉄錆、砂等が観察されたことから、汚染度が高い要因は、摩耗と外部混入異物の影響と思われます。有機物・有機化合物有機物・有機化合物の結果、新油と異なるピークが確認されたことから、異種油が混入したか、或いは、油名が違う可能性が考えられます。今回の分析結果だけでは異種油の特定は出来ませんが、現状では異種油等の混入が原因となる油の劣化は確認されていませんので、早急な対策を行う必要はないと思われます。分析結果特性低下特性低下に係るパラメータの分析結果は、IRチャートの結果から新油との相違点が確認されたことから異種油の混入、或いは、油名が違う可能性が考えられました。粘度粘度は.mm/sと新油値mm/sに対する粘度変化率は-.％で、当社推奨の管理限界値である±％以内にあり、良好と判断します。全酸価添加油の全酸価は、油メーカによって初期値が違うため統一した管理基準を設定するのが困難であることから、当社では管理限界値を設定しておらず、新油分析値との比較及び他の分析項目の結果より全酸価の状態判断を行います。その結果、全酸価は.mgKOH/gと新油値.mgKOH/gに比較して若干高くなっていますが、IRチャートに示すように劣化の兆候として現れるカルボン酸などの有機物・有機化合物の発生が確認されていないことから、良好と判断します。酸化安定度酸化安定度はminであり、当社推奨の管理限界値のmin以上であることから良好と判断します。有機物・有機化合物有機物・有機化合物は、IRチャートによる新油分析値との比較の結果、cm-付近に劣化の兆候を示すカルボン酸の吸収が確認されていないことから、良好と判断します。但し、別紙IR吸収パターンの相違からわかるように、新油と異なる有機物・有機化合物の存在が確認されました。色相はLであり、新油値のL.に比較して高い値でした。汚染に係るパラメータの分析結果は、汚染粒子数は当社推奨の管理限界値に到達していました。水分はであり、当社推奨の管理限界値の以下であることから良好と判断します。汚染粒子数はNAS級であり、当社推奨の管理限界値のNAS級に到達していました。汚染度物重量は.mg/mlであり、当社推奨の管理限界値のmg/ml以内であることから良好と判断します。摩耗運転中における潤滑状態は正常であったものと判断します。異常摩耗の早期発見パラメータであるフェログラフィーのIs値がの乗と良好の範囲にあったことから、潤滑箇所の潤滑状態は正常と判断します。金属濃度SOAP法により金属濃度を測定した結果、金属元素は検出されなかったことから、潤滑箇所で発生する金属接触による摩耗や、外部からの異物などの混入は見られず良好と判断します。金属濃度酸溶解法により金属濃度を測定した結果、潤滑箇所で発生する金属接触によって検出される鉄が、外部から混入したと思われるカルシウム、ナトリウムが共に検出されました。
報告№107-0076 報告№107-6013 | 分析№107-00347 分析№107-00520 | 107-00520 | オーバーホールに伴い、油交換を実施するために全量抜き取った。年から約年間使用した、汚染状態、潤滑状態を確認する。粘度、水分、全酸価、IR、RBOTの各データは全て良好でした。汚染状態重量汚染度、計数汚染度、共に当社推奨の管理限界値内にあるものの、計数汚染度がNAS級とやや高い値を示していました。潤滑状態異常摩耗の早期発見パラメータであるフェログラフィーのIs値が.と良好の範囲にあり、且つ、D－SOAPで軸受メタルの主成分である錫がと極微量であることから、本軸受は継続使用可能な状態にあると判断します。尚、摩耗粒子形態観察の結果、外部から混入したと思われる金属片、鉄錆、砂が観察されました。今回採油がドレンバルブから実施しているため、ドレン配管内に残留していた汚染物を採取した可能性が考えられました。計数汚染度が高い原因は、これらの異物の影響と考えられました。
報告№101-0085 | 分析№101-00856 | 101-00856 | 平成年月までの摩耗量を予測した結果、今回までの使用状況と同様の運転であれば、十分使用が可能と判断されました。但し、念のため、ヶ月後の平成年月に再分析し、摩耗の進行状況を確認されることを推奨します。メタルの平均的な摩耗深さを計算した結果、.μmとなり、メタルの表面粗さをsとすると表面粗さの分の程度の部分が摩耗したと推定されました。本試料油は平成年月に更油を実施しており、更油時に油中の摩耗粒子が除去されたことを前提に考えると、ヶ月間で現在の摩耗深さに到達していると考えられます。このペースで摩耗が進行した場合、平成年月の定検時で平均定な摩耗深さは.μmとなり、軸受は使用可能な状況にあると考えられました。尚、念のため、ヶ月後の月下旬に分析を実施し、摩耗の進行状況を確認されることを推奨します。この油は継続使用可能と判断します。粘度は良好と判断します。粘度はmm/sと新油値mm/sに比較して、粘度変化率は+％で、管理限界値である%以内にあり、良好と判断します。水分は良好と判断します。水分はppmと管理限界値の以下であり、良好と判断します。全酸価は良好と判断します。全酸価は.mgKOH/gと新油値.mgKOH/g以内にあり、良好と判断します。IRは良好と判断します。IRは下IRチャートに示すように油劣化の兆候を示すカルボン酸が確認されず、良好と判断します。計数汚染度は良好と判断します。計数汚染度の結果、当社推奨の管理限界値以内にあり、良好と判断します。尚、～μmレンジがNAS級となっており、μm未満の小さな粒子が多いことが確認されました。重量汚染度は良好と判断します。重量汚染度は管理限界値のmg/ml以内にあり、良好と判断します。機器の潤滑状態メタルの摩耗が若干あるものの、メタルの平均的な摩耗深さを計算した結果、.μmとなり、メタルの表面粗さをsとすると表面粗さの分の程度が摩耗したと推定され、軸受は継続使用可能な状況にあると考えられました。油中の金属粒子濃度を分析するSOAP及びD－SOAPの結果、軸受メタルの摩耗により発生したと考えられる錫が多く検出された。D－SOAPの錫濃度がと油量をリットルから摩耗体積を下式により計算しました。 ・式 摩耗体積は.mmとなりました。このことは、下図aのような体積をもつ金属片が摩耗した計算となります。図摩耗量の概念図軸受のサイズから下メタルの表面積を計算すると約.mmとなります。当社の経験では、この全面積の分のが下図bに示す摩耗面積Sとなり、摩耗面積Sは.mmと考えられます。摩耗面積Sにおける平均的な摩耗深さdpを下式により求めます。 ・式 計算結果から、摩耗面積における平均的な摩耗深さは.μmとなり、メタル表面粗さがSとすると、表面粗さの分の程度の部分が摩耗したと考えられました。フェログラフィーの結果、以下に示す摩耗粒子が確認されました。ラビング粒子切削粒子銅系粒子μm以下の粒子が支配的でした。これらの粒子は、マイルドな摩耗状態であることを示しており、軸受は使用可能な状況にあると考えられました。
報告№104-0225 | 分析№104-01633 | 104-01633 | 濾過後の試料油を分析した結果、計数汚染度を除く項目は良好でした。濾過前の計数汚染度がNAS級に対して、濾過後がNAS級とランク上昇していました。濾過後の計数汚染度の粒子数が増加した原因は、濾過前と濾過後の試料油が入れ替わった。濾過後の採油時に誤って外部から混入した。濾過機の操作を誤って、エレメントに捕捉されていた汚染物が濾過機出口配管より排出されてしまった。等が考えられます。このことを確認するため、再度採油を実施する必要があります。確認方法は、再度採油した試料油の計数汚染度が今回の濾過後と差なければ原因は、今回の濾過後より清浄になっていれば原因はまたはと考えることができます。
報告№106-6102 報告№106-0508 | 分析№106-02223 分析№106-02929 | 106-02929 | 分析の結果、軸受摺動面および銅を使用した箇所の摩耗が発生し、その摩耗形態は、異物の噛み込みにより発生する切削摩耗と油膜切れにより発生する凝着摩耗であることが確認されました。観察された摩耗形態の中でも切削摩耗は異物が混入していない状態に比較して、摩耗進行速度が速く注意が必要です。また、銅を使用した箇所が仮にオイルリングであった場合、その動きが悪く、油の供給量が減少し、油膜切れが発生する可能性がありますので、オイルリングの動作状況を確認することを推奨します。また、ヶ月後に再度分析を実施し、摩耗の進行状況を確認されることを併せて推奨します。これらのことは、異常摩耗の早期発見パラメータであるフェログラフィーのIs値はの乗とやや高く、摩耗粒子形態観察の結果、異物の噛み込みにより発生する切削粒子がやや多く観察されたことD－SOAPの結果、鉄、錫、鉛が検出されたこと以上のことから判断しました。尚、軸受の使用限界を推定するため、軸受の直径及び幅、油量、回転数、軸受メタルの種類をお知らせ下さい。
|  | 114-000503 | 分析の結果、水分がppmと当社推奨の管理限界値を超えています。今後、水分の影響で機関内に錆が発生し、その影響で摩耗が発生する懸念があります。対象設備は継続使用可能な状態にあると判断します。但し、異常摩耗の早期発見パラメータであるフェログラフィーのIs値がとやや高く、摩耗粒子の形態観察で潤滑状態が正常な場合に発生する摩耗粒子が比較的多く観察されています。今後、さらに摩耗が進行することが懸念されるため、以下の対策を推奨します。水分濃度の調整発錆予防のため、遠心分離機による水分除去や部分更油による水分濃度の相対的低下を推奨します。摩耗進行の監視クランクメタル、ピストンリングなどの摩耗の進行を監視するために、定期的に分析を実施し、進行状況を確認されることを推奨します。
報告№106-4500 報告№106-6019 | 分析№106-00057 分析№106-00316 | 106-00316 | ＃Gスラストメタルの軸受温度が高くなってきたため、年月に他社でフェログラフィーの分析を実施したが異常は確認されなかった。尚、スラスト軸受温度はダイヤル温度計で最高温度が年が、年がであった。現在はと過去の温度より若干低い状況である。トライボシステム診断を実施し、軸受に異常がないかを確認する。分析の結果、SOAP／D－SOAPの結果で軸受メタルの主成分である錫が検出されていないことから、軸受摺道面の潤滑状態は良好な状態にあると判断します。但し、異常摩耗の早期発見パラメータであるフェログラフィーのIs値がの乗とやや高く、摩耗粒子形態観察で金属接触が厳しい場合に発生する黒錆、摩擦熱が高い場合に発生する球状粒子が観察されており、軸受台金とその支持部などの鉄系材料同士が摺動する箇所で摩耗が発生している場合が考えられます。今後、摩擦熱により発生している熱の影響で油劣化が進行する場合がありますので、定期的に分析を実施し、油劣化の進行状況および摩耗の進行状況を確認することを推奨します。
報告№109-09136 報告№113-00630 | 分析№109-001160 分析№113-002694 | 113-002694 | 分析の結果、SOAP法で検出された油中金属の主な元素は、鉄、銅、錫で、他には極微量の鉛、亜鉛、アンチモンなどでした。今回の分析では、ベアリングの状態を確認することが目的となっていますが、ベアリングの状態を知るにはベアリング鋼の含有成分であるクロムが検出されるかが判断根拠となります。今回の分析結果では、このクロムが検出されておらず、また、観察された摩耗粒子も、良好な潤滑状態で発生する比較的小さなサイズであったことから、ベアリングは継続使用可能な状態にあると判断します。但し、今後の摩耗推移を確認するためにも傾向監視を継続することが有効です。尚、潤滑油は劣化していないものの、汚染度は非常に高く、SOAP-Tで銅が比較的高い値で検出され、摩耗粒子の表面にすべり線と呼ぶ金属同士の接触痕の見られる粒子が多数観察されていることから、潤滑油変色の原因は、材料がニッケルブロンズであるウォームギヤの摩耗粒子と考えられます。定期的な分析今後の摩耗推移を監視するため、定期的な分析実施を推奨します。濾過または更油油中の汚染度が高いことから、摩耗粒子や異物等の夾雑物が潤滑部に噛み込むことによる摩耗の進行が懸念されるため、濾過または更油を推奨します。異常摩耗の早期発見のパラメータであるIs値は、レベルとやや高い値でした。フェログラフィーで観察された代表的な粒子は以下の通りです。正常な摩耗粒子・潤滑状態が正常なマイルド摩耗により発生。切削粒子・異物や金属表面の微小突起による切削摩耗により発生。シビア粒子・潤滑状態がやや厳しい凝着摩耗により発生。極微小領域で油膜切れが発生したことを示します。疲労摩耗粒子・繰返し応力による金属疲労で発生。大型化するとフレーキングやスポーリングの発生が懸念されます。銅系粒子・銅を使用した箇所から発生したと考えられます。切削粒子、シビア粒子は、摩擦面が将来的に異常摩耗へ進展する可能性を示唆しているため、傾向監視が有用と思われます。詳細は、別紙傾向監視が必要な摩耗粒子をご覧ください。SOAP-Tの結果、銅が比較的高い値で検出されました。材料がニッケルブロンズであるウォームギヤから発生した摩耗粒子の影響と考えられます。SEM・XMASEM・XMEによって観察された摩耗粒子にベアリングから発生した摩耗粒子があるか判断しました。油中の鉄を主成分した摩耗粒子の発生箇所は、表aに示すようにウォームギヤとベアリングの種類が考えられます。表鉄系材料の組成割合ウォームギヤとベアリングの成分の違いをみると、ニッケルおよびモリブデンの有無によって、粒子の発生箇所を判断できると考えられますが、XMAの性能上、測定対象の元素の割合が％となることはなく、少なからず検出されてしまうため、有無による判断ができないことから、ニッケルとモリブデンの割合によって、粒子の発生箇所を推定しました。ウォームギヤの材料である錫CMはモリブデンに対してニッケルが～倍程度の比となっていることが分かることから、観察された摩耗粒子のニッケル、モリブデンの比を確認しました。別紙電子顕微鏡およびXMAによる摩耗粒子の組成割合表に示すXMAの結果から、ニッケルおよびモリブデンを抽出し、比較すると表bのようになります。表XMAによる摩耗粒子の組成表bから、モリブデンに対するニッケルの割合が～％以下であるものがほとんどであり、観察された鉄系の摩耗粒子はウォームギヤではなく、ベアリングから発生したものが主体的であると考えられます。ベアリングからの摩耗が確認されましたが、摩耗粒子の形態観察の結果、摩耗粒子のサイズは比較的小さく、直ちに異常となるような粒子は確認されなかったことから、ベアリングは継続使用可能な状態にあると判断します。計数汚染度はNAS級を上回っており、当社推奨の管理限界値を超えていました。フィルタ残渣に金属片が確認されたことから、汚染度が高い要因は摩耗と外部混入異物と思われます。粘度、酸価、IRの各データは良好です。
報告№109-09377 報告№109-09377 | 分析№109-002526 分析№109-002526 | 109-002526 | 結論軸受は継続使用可能な状態にあるものの、今後、検出された亜鉛、カルシウム混合物の影響で軸受摺動面の油膜形成に影響を及ぼす可能性があるため除去が必要と考えます。尚、除去方法は、設備油量がLと少ないことから、更油を実施されることを推奨します。また、汚染物は微細であるため、更油だけでは油槽内に残留する可能性が考えられますので、更油の際には油槽内を清掃されることを併せて推奨します。は良好と判断します。粘度粘度はmm/sと新油値mm/sに比較して、粘度変化率は+％で、当社推奨の管理限界値である±％以内にあり、良好と判断します。水分は.ppmと当社推奨の管理限界値の以下であり、良好と判断します。全酸価全酸価は.mgKOH/gと新油値.mgKOH/g以内にあり、良好と判断します。IRIRの結果、油劣化の兆候を示すカルボン酸の吸収が確認されず、且つ、新油のスペクトルパターンとほぼ一致していることから、良好と判断します。重量汚染度が当社推奨の管理限界値を超えていました。計数汚染度計数汚染度はNAS級と当社推奨の管理限界値のNAS級以内にあり、良好と判断します。重量汚染度は.mg/mlと当社推奨の管理限界値のmg/mlを超えていました。機器の潤滑状態油中金属濃度で亜鉛、カルシウムが検出されました。SOAPによる油中金属濃度SOAPによる油中金属濃度の結果、外部から混入したと思われるリン、カルシウムが検出されました。SOAPによる油中金属濃度SOAPによる油中金属濃度の結果、鉄、鉛、外部から混入したと思われるリン、亜鉛、カルシウム、ナトリウムが検出されました。摩耗粒子診断異常摩耗の早期発見パラメータであるIs値がのマイナス乗と良好の範囲にあることから、潤滑状態は正常と判断します。
報告№109-09136 | 分析№109-001160 | 112-002794 | 粘度がISOVG規格外にあり上昇傾向が確認されました。また、油中の汚染度が高く、増加傾向にあることから、以下の対策を推奨します。対象設備は継続使用可能な状態にあると判断します。但し、将来的な摩耗進行の有無を確認するためにも傾向監視を継続することが有効です。濾過摩耗粒子や異物等がギヤ歯面や軸受軌道面に噛み込むことによる摩耗の進行が懸念されるため、可能であれば濾過を推奨します。定期的な分析今後懸念される凝着摩耗、疲労摩耗の進行を監視するため、定期的に分析を実施することを推奨します。新油との比較による評価を示す粘度、酸価のデータは新油データを基準として評価しています。今回は油名が不明であったため評価できませんでしたが、今後評価する場合は、使用している新油を同時に分析することをご検討下さい。使用油名の再確認粘度が規格外にあるため、使用油名の再確認を推奨します。はフェログラフィーおよびSOAP-Tの結果から総合的に判断した結果、継続使用は可能ですが、機器の機能を保持するためにも傾向管理が有用と考えます。フェログラフィー【定量分析：Is値】Is値は異常摩耗の早期発見パラメータのつで、摩耗粒子を定量化するために用います。Is値はの乗と低い値でした。フェログラフィー【定性分析：摩耗粒子および摩耗形態観察】分析結果から比較的多く観察された粒子は、以下の通りでした。シビア粒子・潤滑状態がやや厳しい凝着摩耗により発生。金属潤滑部が局部的に油膜切れを起していると考えられます。疲労摩耗粒子・繰返し応力を受けて発生。黒錆・潤滑状態がやや厳しい凝着摩耗により発生。金属接触が厳しく、且つ、高い摩擦熱が発生していると考えられます。観察された摩耗粒子の中でもシビア粒子、黒錆は、将来的な摩耗の進行に繋がる可能性を示唆しているため、傾向監視が必要と思われます。シビア粒子、黒錆は、凝着摩耗に分類されます。これらの摩耗粒子は、ギヤ歯面や軸受軌道面で凝着、破断を繰り返し、この過程で生じる移着粒子が成長して摩耗粒子となります。そのため、ギヤ歯面や軸受軌道面では局部的に油膜切れが発生していることを示しています。この状態が継続した場合、摩耗粒子のサイズは徐々に大型化していき、設備の損傷に至る場合がありますので、傾向監視が必要です。Iカップリング発光分光分析【SOAP-T】検出された金属元素から発生箇所を推定すると、以下の通りでした。鉄、ニッケル・ギヤ、軸受等リン、カルシウム・添加剤ケイ素、ナトリウム・外部混入異物計数汚染度は、NAS級以上と、当社推奨の管理限界値を超えていました。摩耗粒子の形態観察およびSOAP-Tの結果から、汚染度が高い要因は摩耗と外部混入異物の影響と思われます。粘度粘度はmm/sとISOVGと規格外にありました。適正な粘度範囲で使用していない場合、粘性抵抗が増大することにより、油温が上昇して、油劣化の進行に繋がることが懸念されます。水分はppmと当社推奨の管理限界値以下であり、良好でした。酸価は油名が不明であったため、新油データとの比較ができず評価できませんでした。潤滑油および設備の劣化比較と傾向前回、フェログラフィー、SOAP-Tを実施していないため、比較できませんでした。計数汚染度は、前回に比較してNAS級からNAS級以上にランク上昇し、当社推奨の管理限界値NAS級を超えていました。粘度粘度は前回mm/sとISOVG規格内にあったものの、今回mm/sに上昇し、規格外にありました。水分は前回に比較してからppmに減少し、前回同様に当社推奨の管理限界値以下であり、良好でした。酸価は前回に比較して.mgKOH/gから.mgKOH/gに低下していることから、油劣化は進行していないと考えられます。
報告№108-0208 報告№108-0208 | 分析№108-01525 分析№108-01525 | 108-01525 | 、汚染度、軸受の潤滑状態を確認する。分析の結果、計数汚染度がNAS級と当社推奨の管理限界値内にあるものの、やや高い値でした。また、異常摩耗の早期発見パラメータであるフェログラフィーのIs値がやや高いの乗となっていました。摩耗粒子の形態観察で異物の噛み込みにより発生する切削粒子、金属接触が厳しい場合に発生するシビア粒子が多く観察され、フィルタ表面の異物を観察した結果、鉄錆、砂等が観察されました。更にSOAPでケイ素、D－SOAPで鉄が検出されたことから、汚染度が高い要因は、摩耗と採油の影響によるものと考えられました。今回の採油は対象設備の停止中に排油口から採油を実施しているため、これらの異物は、排油口配管内部に残留していた汚染物が検出された可能性が高いと思われます。観察された摩耗粒子の形態は、切削摩耗と凝着摩耗が混在しており、特に切削摩耗は異物が混入していない状態に比較して、摩耗進行速度が速く注意が必要です。転がり軸受の場合、分の程度に寿命が低下することが知られています。今後、更に摩耗が進行し、転がり軸受の寿命の指標となるフレーキングに進展することが懸念されるため、油槽内を清掃されることを推奨します。一般に、潤滑油中からケイ素が検出された場合の原因として、油の消泡剤として使用されるシリコン系の添加剤が検出されるフェログラフィーおよびフィルタ表面の異物観察で砂が多く観察されるシリコングリースをシール部に塗布している場合、このシリコングリースが潤滑油に混入しているなどが挙げられますが、今回の原因は、フィルタ表面の異物観察で砂が多く観察されたことから、の可能性が考えられました。およびについては、分析結果では確認することが出来ませんので、原因を絞込むため、消泡剤の投与をしていないか、また、シリコングリースを使用している箇所があるかについてご確認下さい。一方、を示す粘度、水分、全酸価、IR、RBOTの各データは良好の範囲にあることから、この油は継続使用可能と判断します。尚、上述しましたように、今回の採油は停止中の採油であるため、運転中の採油に比較して汚染度は高目に出ている可能性があります。採油は、粒子の沈降の影響を少なくすることが重要であり、そのため油中粒子が均一な分散状態で実施されることを併せて推奨します。
報告№108-5026 報告№108-5026 | 分析№108-00878 分析№108-00878 | 108-00878 | トライボ診断の結果、泡立ち試験を除く項目は良好でした。泡立ち試験の結果は、-と新油値の-に比較して高い値でした。消泡性能が低下していることが確認されたことから、今後の使用時間によっては、油の酸化劣化が進行したり、ギヤ歯面およびベアリング軌道面で油膜切れが発生したりする場合があるため、消泡剤の添加による消泡性能の改善が必要になると思われます。一方、摩耗粒子の形態観察でμm以下の小さな摩耗粒子が観察され、潤滑状態指数はの乗と濾過設備のない機器であれば正常な潤滑状態にあると判断できる状況でした。但し、ギヤボックスの油系統にはインラインフィルタとオフラインフィルタがあり、μmサイズ以上の粒子の大部分は捕捉され、異常な摩耗状態が発生したとしても正常な潤滑状態にあると誤認してしまう可能性があります。フィルタの捕捉の影響による誤認を避けるため、今後の診断に当たっては、これまでの採油箇所に加え、インラインフィルタやオフラインフィルタの捕捉物も分析し、その結果から潤滑状態を評価することを推奨します。尚、フィルタ捕捉物の分析を実施する際には、フィルタ流量、フィルタ使用時間などの追加情報が必要です。是非ご提供下さい。泡立ち試験の結果、消泡性能が低下していることが確認されました。粘度は良好。粘度はmm/sと新油値mm/sに比較して、粘度変化率は-.％で、当社推奨の管理限界値である±％以内にあり、良好と判断する。粘度はmm/sでした。粘度はmm/sでした。粘度指数はでした。粘度指数はでした。泡立ち試験は-でした。泡立ち試験は-と新油に比較して高い値でした。消泡性能が低下していることが確認されました。水分は良好。水分はppmと当社推奨の管理限界値の以下であり、良好と判断します。全酸価は良好。全酸価は.mgKOH/gと新油値.mgKOH/g以内であり、良好と判断します。機器の潤滑状態精密な濾過設備がない機器であれば、潤滑状態指数は正常の範囲にあると判断します。潤滑状態指数は正常の範囲にあると判断します。異常摩耗の早期発見パラメータである潤滑状態指数がの乗と、精密な濾過設備がない機器であれば、潤滑状態指数は正常の範囲にあると判断します。
報告№109-09136 報告№111-00053 | 分析№109-001160 分析№111-000179 | 111-000179 | 更油からの使用時間をもとに潤滑油の余寿命を評価したところ、潤滑油は次回定検まで使用可能と判断できました。次回定検時に更油を実施しない場合は、酸化安定度を知るための分析を実施し、余寿命を確認することを推奨します。酸化安定度はminであり、当社推奨の管理限界値のmin以上であることから、良好と判断します。
報告№102-6117 | 分析№102-02032 | 102-02032 | 濾過後の試料油を分析した結果、計数汚染度を除く項目は良好でした。濾過前の計数汚染度がNAS級に対して、濾過後がNAS級とランク上昇していました。濾過後の計数汚染度の粒子数が増加した原因は、濾過前と濾過後の試料油が入れ替わった。濾過後の採油時に誤って外部から混入した。濾過機の操作を誤って、エレメントに捕捉されていた汚染物が濾過機出口配管より排出されてしまった。等が考えられます。このことを確認するため、再度採油を実施する必要があります。確認方法は、再度採油した試料油の計数汚染度が今回の濾過後と差がなければ原因は、今回の濾過後より清浄になっていれば原因はまたはと考えることができます。
報告№109-09136 報告№111-00657 | 分析№109-001160 分析№111-003300 | 111-003300 | 潤滑油は継続使用可能な状態にあると判断します。但し、粘度が低下しており、今後も摩耗の進行を傾向監視するため、以下の対策を推奨します。更油粘度低下が確認されており、油膜切れなどによる摩耗の発生が懸念されます。これらの予防処置として更油を推奨します。濾過油中の汚染度が高く、観察された摩耗粒子や異物等によりバルブ類の動作障害が発生することが懸念されるため、濾過を推奨します。定期的な分析凝着摩耗の進行を監視するため、定期的に分析を実施し、摩耗の進行状況を確認することを推奨します。フェログラフィー異常摩耗の早期発見パラメータとして摩耗粒子を定量化して評価するフェログラフィーのIs値は、潤滑状態がやや厳しいの乗でした。摩耗粒子の形態で比較的多く観察された粒子は、潤滑状態が正常な場合に発生する摩耗粒子金属潤滑部が局部的に油膜切れを起して発生するシビア粒子でした。これらの摩耗粒子が観察された場合、潤滑部で発生している摩耗形態は、正常なマイルド摩耗潤滑状態がやや厳しい凝着摩耗であることが分かります。Iカップリング発光分光分析供試の潤滑油を分析した結果、検出された金属元素は、SOAPの結果表に示すように、鉄、ニッケル、カルシウム、ナトリウムでした。検出されたこれらの金属元素から発生箇所を推定すると鉄、ニッケル・摺動面等カルシウム、ナトリウム・外部混入異物であると思われます。このうち、機械部品が摩耗したと思われる元素はのグループです。計数汚染度は当社推奨の管理限界値に到達していました。重量汚染度で使用したフィルタ表面には、鉄錆、砂等が観察されたことから、汚染度が高い要因は、摩耗と外部混入異物の影響と思われます。粘度粘度は、mm/sと新油値の.mm/sに比較して粘度変化率が-.％となっており、当社推奨の管理限界値である±％を超えていました。粘度が低下したことにより、油膜切れなどによる摩耗の発生が懸念されます。尚、RBOTは、当社に新油データがなかったため、新油データとの比較ができず評価できませんでした。
報告№103-6139 | 分析№103-02519 | 103-02519 | 臨時分析・濾過前の試料油を分析した結果、計数汚染度が前回のD級からNAS級にランク減少し良好の範囲にはあるものの、D－SOAPでメタルの主成分である錫が検出されていることから、軸受摺動面に摩耗が発生しているものと考えられます。今後さらに摩耗が進行する場合が懸念されるため、ヶ月後に再度分析を実施し、汚染状況及び摩耗の進行状況を確認されることを推奨します。これらのことは、異常摩耗の早期発見パラメータであるフェログラフィーのIs値が、前回のの乗からの乗に桁減少し非常に良好の範囲にあるものの、摩耗粒子の形態観察の結果、異物の噛み込み、金属表面の微小突起により発生する切削粒子、金属接触が厳しい場合に発生するシビア粒子、摩擦熱が高い場合に発生する球状粒子、外部から混入した砂が観察されたこと又、D－SOAPで前回に比較して鉄がppmからに減少しているものの、メタルの主成分である錫が.からに上昇していたこと以上のことから判断しました。
報告№109-09094 報告№112-00124 | 分析№109-000872 分析№112-000458 | 112-000458 | 潤滑油は継続使用可能な状態にあると判断します。は良好でした。尚、RBOTがminと新油値のminに比較してmin減少していました。このまま継続使用した場合、この減少傾向から限界値に到達するのは、別紙図RBOTの減少傾向に示すように年月と推定されました。残りの継続使用期間は、約年ヶ月であると予測されます。≪状態監視とパラメータ≫分析の目的および各分析のパラメータは以下の通りです。特性低下目的：油の分析結果から、や劣化傾向ならびに添加剤の消耗程度、残存寿命などを確認する。粘度JISK酸価JISK赤外線吸収スペクトルJISK酸化安定度試験JISK汚染目的：油の分析結果から、砂塵あるいは水・異種油などによるや、異物混入の有無を確認する。水分JISK計数汚染度JISB重量汚染度JISB光学顕微鏡観察摩耗目的：油中の摩耗粒子を分析する事により、回転・摺動部の潤滑状態、摩耗劣化の程度、余寿命などを解析する。摩耗診断電子顕微鏡観察JISKX線マイクロアナリシス油中金属濃度JISK≪分析結果≫特性低下粘度：良好粘度値mm/sの新油値mm/sに対する変化率は+.％であり、当社推奨の管理限界値±％以内に留まっています。酸価：良好酸価.mgKOH/gは新油値の.mgKOH/g以内にあることから、問題は無いと判断します。赤外線吸収スペクトル：良好酸化安定度試験：良好酸化安定度試験の結果、数値minは当社推奨の管理限界値min以上に留まっており、現時点での使用は可能と判断します。汚染水分：良好水分値.ppmは当社推奨の管理限界値以内に留まっています。計数汚染度：今回は実施していません。重量汚染度：今回は実施していません。光学顕微鏡観察：今回は実施していません。摩耗摩耗診断電子顕微鏡観察・X線マイクロアナリシス：今回は実施していません。油中金属濃度：今回は実施していません。
報告№107-6588 報告№107-7039 | 分析№107-02904 分析№107-03059 | 107-03059 | 初期試験を実施した結果、計数汚染度がNAS級と初期値としてはやや高い値でした。フィルタ写真で外部から混入したと思われる鉄錆、砂が多く観察され、摩耗粒子の形態観察で金属接触が厳しい場合に発生するシビア粒子がやや多く観察されたことから、汚染度が高い要因は、摩耗と外部混入異物の影響と考えられました。一方、観察された摩耗粒子から本試料には初期のなじみ摩耗が発生していたと考えられました。今回のようになじみ過程でシビア粒子が観察された場合は、なじみ過程が正常に終了していない場合があり、異常摩耗に進展することも懸念する必要があります。なじみ過程が正常な状態で終了した場合、シビア粒子は観察されることが少なく、従って、今回のなじみ過程では、局部的な金属接触がごく一部で発生したと考えられます。この接触が、既に正常な状態に推移しているか、或いは、進行しているのかを確認するため、ヶ月毎にあと回の初期試験を実施することを推奨します。これらのことは、計数汚染度がNAS級と初期値としてはやや高い値であること異常摩耗の早期発見パラメータであるフェログラフィーのIs値がの乗と良好の範囲にあるものの、摩耗粒子の形態観察の結果、金属接触が厳しい場合に発生するシビア粒子が観察されたことD－SOAPの結果、鉄および軸受メタルの主成分である錫が検出されたことフィルタ写真で外部から混入したと思われる鉄錆、砂が多く見られたこと以上のことから判断しました。
報告№107-0366 報告№110-00541 | 分析№107-01900 分析№110-002447 | 110-002447 | 濾過前の試料油を分析した結果、摩耗粒子の形態観察で潤滑状態が正常な場合に発生する摩耗粒子、金属潤滑部が局部的に油膜切れを起して発生するシビア粒子が比較的多く観察されました。計数汚染度は前回に比較してNAS級からNAS級にランク増加していました。主にサーボシリンダ内壁やポンプ内部で摩耗が発生している可能性が考えられます。現在のところ、NAS級と非常に良好の範囲にあるものの、このまま摩耗が進行し、汚染度がNAS級のやや不良領域に増加した場合、バルブ類の動作障害やフィルタの目詰まり等が発生することが懸念されます。これらの障害発生に対する弊害を勘案の上、念のため、ヶ月後に再分析を実施し、摩耗の進行状況および汚染の状態を確認することを推奨します。
報告№109-09136 報告№112-00091 | 分析№109-001160 分析№112-000254 | 112-000254 | 潤滑油は継続使用可能な状態にあると判断します。粘度、全酸価、IR、RBOTの各データは良好でした。油の余寿命は、使用油の使用期間または使用時間が不明であったため、ご依頼の油の余寿命に関する検討は行えませんでした。ただし、分析の結果で新油値がminであったことから、使用期間を仮にヶ月間と仮定すれば余寿命は十二分にあると言えます。可能であれば、使用期間、あるいは使用時間の情報をご提供下さい。水分は良好でした。
報告№108-5071 報告№111-00280 | 分析№108-02721 分析№111-001349 | 111-001349 | 潤滑油は継続使用可能な状態にあると判断します。但し、今後は障害予防を目的に以下の対策を推奨します。追加分析消泡性能が低下した場合、ギヤ歯面での油膜形成に影響が出て摩耗の発生が進展することがあります。今後は消泡性能低下の影響により摩耗が進展する可能性がありますので、フェログラフィーおよびSOAP-Tを追加することを推奨します。分析周期の短縮今後、全酸価の上昇が予測されますので、同様に分析周期を短縮して傾向監視を強化することを併せて推奨します。全酸価全酸価は、前回の.mgKOH/gから.mgKOH/gに上昇していました。現在のところ、IRで油劣化の兆候を示すカルボン酸の吸収が確認されていないことから継続使用可能と判断しますが、全酸価が上昇し始めていることから今後の劣化進行に注意が必要です。泡立ち試験泡立ち試験の結果は、-と新油値が-であるのに比較して高い値となっていたことから、消泡性能が低下していることが分かりました。今後の使用状況によっては油の酸化劣化が進行したり、ギヤ歯面およびベアリング軌道面で油膜切れが発生したりする場合があるため、消泡剤の添加による消泡性能の改善など何らかの対応が必要になると思われます。分析結果前回に比較して全酸価が上昇していました。泡立ち試験の結果、消泡性能が低下していることが確認されました。粘度粘度は.mm/sと新油値mm/sに比較して、粘度変化率は+％で、当社推奨の管理限界値である±％以内にあり、良好と判断します。泡立ち試験泡立ち試験は-と新油に比較して高い値でした。水分はと当社推奨の管理限界値の以下であり、良好と判断します。全酸価全酸価は.mgKOH/gと新油値.mgKOH/gに比較して高いものの、IRの結果で油劣化の兆候を示すカルボン酸の吸収が確認されていないことから、良好と判断します。
報告№108-0075 報告№108-0079 | 分析№108-00429 分析№108-00472 | 108-00472 | 本試験は、トライボ診断を実施し、軸受の潤滑状態、汚染状況、油の劣化状態を確認することを目的としました。【軸受の潤滑状態】トライボ診断の結果、ベアリング軌道面の微小領域に摩耗が発生しているものの、転がり軸受の寿命の指標となるフレーキングの発生が確認されていないことから、現在のところ、ベアリングは継続使用可能な状態にあると判断します。但し、摩耗粒子の形態観察で局部的に高圧・高温となる場合に発生するフリクションポリマが多く観察されたことから、今後油劣化の進行が懸念されたため、ヶ月後に再度分析を実施し、摩耗の進行状況を確認されることを推奨します。【油の汚染状況】計数汚染度がナトリウム級と当社推奨の管理限界値内にあり、重量汚染度が.mg/mlでした。【油の劣化状態】油の劣化状況を確認するために実施した粘度、水分、全酸価、IRの各データが良好であることから、この油は継続使用可能と判断します。
報告№109-09136 報告№112-00361 | 分析№109-001160 分析№112-001435 | 112-001435 | 軸受は継続使用可能な状態にあると判断します。但し、今後も摩耗の進行を傾向監視するため、以下の対策を推奨します。定期的な分析凝着摩耗や疲労摩耗の進行を監視するため、定期的に分析を実施し、分析データによる摩耗の進行状況を確認することを推奨します。はフェログラフィーおよびSOAP／D-SOAPの結果から総合的に判断した結果、やや厳しい状態にあると考えられます。フェログラフィー【定量分析：Is値】Is値は異常摩耗の早期発見パラメータのつで、摩耗粒子を定量化するために用います。前回に比較してIs値はの乗から変化はなく、低い値でした。フェログラフィー【定性分析：摩耗粒子および摩耗形態観察】分析結果から比較的多く観察された粒子は、以下の通りでした。正常な摩耗粒子・潤滑状態が正常なマイルド摩耗により発生。銅系シビア粒子・潤滑状態がやや厳しい凝着摩耗により発生。金属潤滑部が局部的に油膜切れを起していると考えられます。疲労摩耗粒子・繰返し応力を受けて発生。観察された摩耗粒子の中でも銅系シビア粒子は、注意が必要です。銅を使用した箇所は、転がり軸受の型番から保持器と推定されます。今後、保持器の摩耗が進行することで転動体とのギャップが大きくなると共に振動が増大し、摩耗の進行につながることが懸念されます。Iカップリング発光分光分析【SOAP／D-SOAP】検出された金属元素から発生箇所を推定すると、以下の通りでした。鉄、銅、亜鉛・軸受等リン・添加剤カルシウム、アルミニウム、ナトリウム・外部混入異物前回に比較して計数汚染度はNAS級からNAS級にランク上昇し、やや高い値でした。フィルタ表面の異物観察で銅合金、鉄錆、砂等が観察されたことから、汚染度が高い要因は、摩耗と外部混入異物の影響と思われます。分析結果計数汚染度は、当社推奨の管理限界値以下にあるものの、やや高い値でした。計数汚染度計数汚染度はNAS級と当社推奨の管理限界値のNAS級以下にあるものの、やや高い値でした。重量汚染度は.mg/mlでした。摩耗粒子の形態観察の結果、潤滑状態が正常な場合に発生する摩耗粒子、金属潤滑部が局部的に油膜切れを起して発生する銅系シビア粒子、繰返し応力を受けて発生する疲労摩耗粒子が比較的多く観察されました。SOAPSOAPの結果、摩耗により発生する銅が検出されました。D-SOAPD-SOAPの結果、摩耗により発生する鉄および銅が検出されました。フェログラフィー異常摩耗の早期発見パラメータであるフェログラフィーのIs値がの乗と良好の範囲にあるものの、摩耗粒子の形態観察の結果、潤滑状態が正常な場合に発生する摩耗粒子、金属潤滑部が局部的に油膜切れを起して発生する銅系シビア粒子、繰返し応力を受けて発生する疲労摩耗粒子が比較的多く観察されました。
報告№109-09002 報告№109-09002 | 分析№109-000310 分析№109-000310 | 109-000310 | 機器の潤滑状態および定期試験を実施し、前回データと照合した結果、油中摩耗粒子に変化がないことが確認されています。油中の粒子濃度は、油膜破断による発生や、油槽内などでの沈降が均衡したところで一定、いわゆる平衡状態になりますが、このバランスが崩れると増加する場合と減少する場合とに分かれます。増加した場合は、発生と減少の均衡が崩れ、摩耗の発生や外部混入が始まったことを示し、またこれとは反対に、減少した場合は発生量が減少しているか、或いは、減少量が大きくなっていることを示し、特に減少は、汚染状態や潤滑状態が良好であることを示唆しています。本設備では、油中の粒子が減少する要因となるフィルタ類は設置されておらず、濾過による減少は考えられませんので、油中の摩耗粒子に変化がなかったのは、摩耗粒子の発生が極微量で、油槽内部での沈降があったためと考えられます。以上のことから、本設備は摩耗の進行はほとんどなく、潤滑状態は安定した状態にあったものと判断します。これらのことは、前回に比較して、計数汚染度は等級に変化はなく、SOAP／D-SOAPの鉄濃度に変化がないこと異常摩耗の早期発見パラメータであるフェログラフィーのIs値がのマイナス乗と良好の範囲にあること以上のことから判断しています。尚、SOAPの結果で前回同様にリンがppm、亜鉛がppm検出されました。使用油であるJOMOタービンには添加剤としてリン、亜鉛が含まれていないため、異種油の混入、或いは、油名が間違っている可能性があります。油名を再度ご確認下さい。潤滑油の基本特性潤滑油の基本特性は、良好の範囲にあることから継続使用可能と判断します。
|  | 113-001360 | 分析の結果、水分が当社推奨の管理限界値を超えていました。継続使用した場合、水分の影響で金属表面が腐食する腐食摩耗に進展することが懸念されます。対象設備分析の結果、前回同様に燃焼ガス中の硫黄分と油中のカルシウム添加剤が反応して発生したカルシウム化合物が多く検出され、さらに軸受メタルの摩耗が進行していることが確認されました。ピストンリングの点検当該機の油中からカルシウム化合物が非常に高い濃度で検出されたため、この化合物がコンロッドメタルやクランクメタルの摩耗を促進させた可能性があります。カルシウム化合物が多く発生した原因は、ピストンリング等の摩耗によって燃焼ガスのシール性が低下し、混入した燃焼ガス中の硫黄分と油中のカルシウム添加剤が反応したためと考えられます。そのため、今回の点検ではピストンリングやシリンダライナの摩耗状態の点検を推奨します。メタルの点検SOAP-Tの結果でメタルの主成分である錫が高濃度で検出されたことから、クランクメタル等で摩耗が進行していることが確認されました。今回の点検では、コンロッドメタルやクランクメタルの摩耗状態の点検を推奨します。更油および油槽内の清掃潤滑油が汚染されていることから、油槽内は汚染されていると思われます。分解点検時には更油および油槽内を清掃し、更油する新油もNAS級程度の清浄な潤滑油を更油することを推奨します。水分は当社推奨の管理限界値を超えていました。粘度粘度は、mm/sと新油値のmm/sに比較して粘度変化率が-％となっており、当社推奨の管理限界値である±％以内であり、良好でした。水分はと当社推奨の管理限界値以下であり、良好と判断します。酸価・塩基価・IR酸価劣化の進行度は、酸価および塩基価、IRの結果から総合的に判断します。酸価は、mgKOH/gと新油値mgKOH/gに比較して高いものの、IRの結果で油劣化の兆候を示すカルボン酸の吸収が確認されませんでした。さらに、塩基価は.mgKOH/gと新油値の.mgKOH/gに比較して低いものの、酸価およびIRで劣化が確認されていないことから、良好と判断します。は、汚染されていることが分かりました。計数汚染度計数汚染度はNAS級以上と汚染されていました。重量汚染度は.mg/mlと汚染されていました。光学顕微鏡写真重量汚染度で濾過したフィルタ表面上の夾雑物を光学顕微鏡で観察した結果、金属片、鉄錆、砂等が観察されました。粒度分布粒度分布は.～μmの範囲にあり、.μmにピークが確認されました。μm以下の粒子が多いことから、燃焼して発生したすす等であることが分かりました。はフェログラフィーおよびSOAP-Tの結果から総合的に判断した結果、やや厳しい状態にあると考えられます。フェログラフィー【定量分析：Is値】Is値は異常摩耗の早期発見パラメータのつで、摩耗程度を定量化するために用います。潤滑状態が良好であればIs値はの乗以下となり、潤滑状態が厳しくなるにつれてIs値は上昇していきます。Is値は、前回のの乗から乗に桁上昇し、高い値でした。フェログラフィー【定性分析：摩耗粒子および摩耗形態観察】分析結果から観察された代表的な粒子は、以下の通りでした。正常な摩耗粒子・潤滑状態が正常なマイルド摩耗により発生。黒錆・潤滑状態がやや厳しい凝着摩耗により発生。金属接触が厳しく、且つ、高い摩擦熱が発生していると考えられます。観察された摩耗粒子の中でも黒錆は、将来的な摩耗の進行に繋がる可能性を示唆しているため、傾向監視が必要と思われます。黒錆は、凝着摩耗に分類されます。これらの摩耗粒子は、摺動面で凝着、破断を繰り返し、この過程で生じる移着粒子が成長して摩耗粒子となります。そのため、摺動面では局部的に油膜切れが発生していることを示しています。この状態が継続した場合、摩耗粒子のサイズは徐々に大型化していき、最終的には軸受の損傷に至る場合があります。Iカップリング発光分光分析【SOAP-T】検出された金属元素から発生箇所を推定すると、以下の通りでした。鉄、鉛、銅、ニッケル、錫・エンジン部品等リン、亜鉛、カルシウム・添加剤アルミニウム、ケイ素、ナトリウム、マグネシウム、モリブデン・外部混入異物クランクメタルの摩耗SOAP-Tで鉛が.ppm、銅がppm、アンチモンが.ppm、ニッケルがppm、錫が.ppm検出されたことから、クランクメタル表面に摩耗が発生していると推定されました。ディーゼルエンジンのクランクメタルは積層構造になっており、クランクメタルの最表面はホワイトメタル層が存在し、その下にニッケル層、さらにその下には銅と鉛の合金であるケルメット層が存在します。ディーゼルエンジンのメタルは、設計上、油膜が正常に形成される流体潤滑が基本であることから、通常の使用においては摩耗しにくいと思われますが、メタルの潤滑部に流体潤滑になりにくい部分が発生するとメタル表面の軟質金属部が摩耗しメタル部のすぐ下のニッケル部まで摩耗し始め、ホワイトメタル層の主成分である錫や鉛、そしてメタルの第二層のニッケルやバックメタルの銅が検出されます。今後、摩耗が進行した場合、軸受が焼付を起こす可能性があるため、注意が必要です。固形カルシウム化合物の生成SOAP-Tで油の添加剤成分であるカルシウムがppm検出されました。この影響については、別紙固形カルシウム化合物の生成をご覧ください。
報告№102-6056 | 分析№102-00925 | 102-00925 | 精点Aを実施した結果、全酸価、IR、フェログラフィーを除く項目は良好でした。全酸価の結果、.mgKOH/gと管理基準値を超えていました。IRの結果、油劣化の兆候を示すカルボン酸の吸収が確認されていることから、全酸価が上昇した要因は、油劣化によるものと考えられました。今後、劣化により発生した油中の酸成分により腐食摩耗が発生する場合がありますので、至急更油を実施されることを推奨します。一方、フェログラフィーの結果、摩耗過酷度を示すIs値は.と良好の範囲にあるものの、摩耗粒子形態観察の結果、外部から混入した砂や鉄錆、摩擦熱が高い場合に発生したり、溶接スパッタの混入により見られる球状粒子が多く見られました。大量の球状粒子は、軸電流により発生することもありますが、本サンプルは軸電流によるものではなく、又、球状粒子以外のシビア粒子等の摩耗粒子が見られないことから、摩擦熱により発生したものでもないことが判ります。したがって、観察された球状粒子は、溶接スパッタの混入の可能性が高いと判断します。いずれにしましても、外部から混入した異物が多く見られており、この異物が軸受摺動面に噛み込み、摩耗が進行する場合がありますので、ヶ月以内に精点Bを実施されることを併せて推奨します。
報告№109-09136 報告№112-00157 | 分析№109-001160 分析№112-000640 | 112-000640 | 潤滑油および対象設備は継続使用可能な状態にあると判断します。前回に比較してD－SOAPの結果、鉄濃度は減少していました。Is値は異常摩耗の早期発見パラメータのつで、摩耗粒子を定量化するために用います。前回に比較してIs値は×の乗から.に低下し、潤滑状態は正常と判断できます。前回に比較して計数汚染度はNAS級からNAS級にランク低下し、良好でした。．前回同様に粘度、水分、酸価、IR、RBOTの各データは良好でした。尚、RBOTが前回に比較してmin増加していました。RBOTが増加した理由は、更油や補給などが考えられますが、これらのことを実施していないことから、原因を特定するのは困難でした。但し、今回の分析結果で、酸価および粘度の各データに大きな変化はなく、異種油の混入などは確認されていないため、本試料油は継続使用可能な状態にあります。今後は今回のRBOT値によりデータ管理を行います。分析結果は良好と判断します。粘度粘度はmm/sと新油値mm/sに比較して、粘度変化率は-.％で、当社推奨の管理限界値である±％以内にあり、良好と判断します。水分は.ppmと当社推奨の管理限界値の以下であり、良好と判断します。酸価は.mgKOH/gと新油値.mgKOH/gに比較して上昇しているものの、油劣化の兆候を示すカルボン酸の吸収が確認されていないことから、良好と判断します。IRIRの結果、油劣化の兆候を示すカルボン酸の吸収が確認されていないことから、良好と判断します。RBOTRBOTはminと当社推奨の管理限界値のmin以上であり、良好と判断します。は良好と判断します。計数汚染度計数汚染度はNAS級と当社推奨の管理限界値のNAS級以内であり、良好と判断します。重量汚染度は.mg/mlと当社推奨の管理限界値のmg/ml以内であり、良好と判断します。は正常と判断します。SOAPSOAPの結果、油の添加剤成分であるリンが、バリウムがppm検出されました。D－SOAPD－SOAPの結果、油の添加剤成分であるバリウムが、外部から混入したと思われるカルシウム、ナトリウムが共に検出されました。フェログラフィー異常摩耗の早期発見パラメータであるフェログラフィーのIs値が.と良好の範囲にあり、潤滑状態は正常と判断します。
報告№102-4028 | 分析№102-01061 | 102-01061 | 分析の結果、を示す粘度、水分、全酸価、IR、を示す計数汚染度、重量汚染度の各データが全て良好であることが判りました。このことから、この油は継続使用可能と判断します。一方、を確認するために実施したSOAP／D-SOAP、フェログラフィーの結果、データは全て正常な範囲にあり異常を示すデータは確認されませんでした。今回は、データに異常は見られないものの、本試料油の系統内にはμmのフィルタが設置されているため、仮に、潤滑状態が異常になった場合に発生するμm前後の大型摩耗粒子は発生していたとしてもフィルタに捕捉されると考えられます。このようなケースでは、使用されている油量、系内を循環している油の流量を知り、また、フィルタの通過直前と直後から採油した結果でフィルタの濾過効率を確認し、そこから実際の摩耗状態を推定する方法もあります。さらに、フィルタに捕捉された摩耗粒子を直接分析し、摩耗状態を診断する方法もありますので使用後のフィルタ提供もご検討ください。
報告№109-09136 報告№113-00477 | 分析№109-001160 分析№113-001996 | 113-001996 | 濾過前の試料油を分析した結果、粘度はmm/sと新油のmm/sに比較して、粘度変化率は+％で、前回同様にやや不良領域にありました。粘度は、これまで使用していたISOVGにISOVGであるFBKタービンを補充して使用しているため新油データに比較して高い値を示していますが、前回に比較して変化が少ないことから、本試料油は継続使用可能と判断します。
報告№109-09136 報告№113-00463 | 分析№109-001160 分析№113-001915 | 113-001915 | 潤滑油および軸受は継続使用可能な状態にあると判断します。但し、将来的な摩耗進行の有無を確認するためにも傾向監視を継続することが有効です。また、潤滑油中の汚染度が高く、今後、油中夾雑物の摺動面への噛み込みによる摩耗の進行が懸念されます。さらに、粘度、IR、SOAP-Tで新油と一致しないデータが確認されました。更油油中の汚染度が高いことから、摩耗粒子や異物等が軸受摺動面に噛み込むことによる摩耗の進行が懸念されるため、更油を推奨します。更油をする際には、油槽内を清掃し、更油する新油もNAS級程度の清浄な潤滑油を更油することを推奨します。油名の確認分析データから新油と一致しないデータが確認されたことから、油名が違っている可能性があります。油は設備の条件にあった適正な性能のものを使用することが重要であるため、油名を再確認することを推奨します。定期的な分析今後懸念される凝着摩耗の進行を監視するため、定期的に分析を実施することを推奨します。診断結果粘度が当社推奨の管理限界値を超えており、IRの結果で新油のIRスペクトルと一致しない箇所が確認されました。粘度前回に比較して今回の粘度は、mm/sからmm/sに上昇していました。新油値mm/sに比較して粘度変化率は+％で、当社推奨の管理限界値である±％以内を超えていました。SOAP-Tの結果と併せて判断すると、油名の誤りが考えられます。適正な粘度範囲で使用していない場合、粘性抵抗が増大することにより、油温が上昇して、油劣化の進行に繋がることが懸念されます。水分前回に比較して今回の水分は、ppmからppmに減少していました。当社推奨の管理限界値の以下であり、良好と判断します。酸価・IR酸価劣化の進行度は、酸価およびIRの結果から総合的に判断します。前回に比較して今回の酸価は、.mgKOH/gから.mgKOH/gに低下していました。新油値.mgKOH/g以下であり、IRの結果で油劣化の兆候を示すカルボン酸の吸収が確認されていないことから、良好と判断します。但し、新油のIRスペクトルと一致しない箇所が確認されたことから、異種油の混入、または油名の誤りなどが考えられます。計数汚染度は当社推奨の管理限界値を超えていました。フィルタ表面の異物観察で金属片、鉄錆、砂等が観察されたことから、汚染度が高い要因は、摩耗と外部混入異物の影響と思われます。計数汚染度前回同様に今回の計数汚染度はNAS級を上回っており、当社推奨の管理限界値NAS級を超えていました。重量汚染度前回に比較して今回の重量汚染度は、mg/mlからmg/mlに低下し、当社推奨の管理限界値mg/ml以下であり、良好と判断します。光学顕微鏡写真重量汚染度で濾過したフィルタ表面上の夾雑物を光学顕微鏡で観察した結果、鉄錆、砂等が観察されました。総合的に判断した結果、は許容範囲内にあり、機器は継続使用可能と判定しますが、摺動部の摩耗が認められたため、定期的に潤滑油分析を実施し、摩耗推移を監視することが有用と考えます。フェログラフィー【異常摩耗指数：Is値】Is値は異常摩耗の早期発見パラメータのつで、摩耗程度を定量化するために用います。今回のIs値はの乗と高い値であるものの、前回に比較してIs値の上昇傾向は確認されませんでした。フェログラフィー【定性分析：摩耗粒子の形態観察】観察された代表的な粒子は、以下の通りでした。正常な摩耗粒子・潤滑状態が正常なマイルド摩耗により発生。シビア粒子・潤滑状態がやや厳しい凝着摩耗により発生。金属潤滑部が局部的に油膜切れを起していると考えられます。観察された摩耗粒子の中でもシビア粒子は、摩擦面が将来的に異常摩耗へ進展する可能性を示唆しているため、傾向監視が必要と思われます。詳細は、別紙傾向監視が必要な摩耗粒子をご覧ください。Iカップリング発光分光分析【SOAP-T】検出された金属元素と、想定される発生箇所は、以下の通りです。鉄、銅・軸受等カルシウム、ケイ素、ナトリウム、モリブデン・外部混入異物SOAP-Tの結果、使用油であるモービルDTEメディアムに～桁オーダーで含まれているはずのリン、亜鉛が、～ppmしか検出されなかったことから、油名の誤りが考えられます。
報告№109-09136 報告№113-00448 | 分析№109-001160 分析№113-001845 | 113-001845 | 濾過前の試料油を分析した結果、粘度は.mm/sと新油のmm/sに比較して、粘度変化率は+％で、前回同様にやや不良領域にありました。粘度の上昇粘度は、これまで使用していたISOVGにISOVGであるFBKタービンを補充して使用しているため新油データに比較して高い値を示していますが、前回に比較して変化が少ないことから、本試料油は継続使用可能と判断します。
報告№104-0069 報告№104-0069 | 分析№104-00617 分析№104-00617 | 104-00617 | 分析の結果、潤滑箇所では軸受の摩耗とオイルリングの摩耗が一時的に発生していたことが確認されました。観察された摩耗粒子は、粒子サイズが最大μm前後のやや大型の銅合金であり、加えて、D－SOAPの結果でも鉄、錫、銅が検出されたことから、軸受の摩耗とオイルリングの摩耗が発生していたことが確認されました。但し、D-SOAPの各元素の濃度が以下と微量であること、また、計数汚染度がNAS級と良好の範囲にあることから、観察されたオイルリングの摩耗は、一時的に発生した摩耗と考えられました。一時的であっても、摩耗が発生した場合、摺動表面に損傷箇所が発生しており、摩耗が再発する場合もあります。念のため、計画を組んでヶ月以内に再度分析を実施し、摩耗の進行の有無を確認されることを推奨します。尚、主機停止中にドレンバルブから採油を実施していますが、潤滑状態をより正確に把握するため今後の採油は、停止直後、或いは、油循環中に採油を実施されることを推奨します。は良好と判断します。粘度は良好と判断します。粘度はmm/sと新油値mm/sに比較して、粘度変化率は％で、当社推奨の管理限界値である±％以内にあり、良好と判断します。水分は良好と判断します。水分はppmと当社推奨の管理限界値の以下であり、良好と判断します。全酸価は良好と判断します。全酸価は.mgKOH/gと新油値.mgKOH/gに比較して、変化はなく、良好と判断します。IRの結果、良好と判断します。IRの結果、油劣化の兆候を示すカルボン酸の吸収が確認されていないことから、良好と判断します。RBOTの結果、良好と判断します。RBOTはminと当社推奨の管理限界値のmin以上であり、良好と判断します。は良好と判断します。計数汚染度は良好と判断します。計数汚染度はNAS級と当社推奨の管理限界値のNAS級に比較して清浄でした。しかし、粒子分布を詳細に見ると、μm以上の大型の粒子が多いことが確認されました。重量汚染度は良好と判断します。重量汚染度は.mg/mlと当社推奨の管理限界値のmg/ml以下であり、良好と判断します。機器の潤滑状態軸受の摩耗とオイルリングの摩耗が確認されました。計数汚染度は、NAS級と良好の範囲にあり、摩耗粒子形態観察で、銅合金が観察されたものの、粒子サイズは最大でμm前後であることから直ちに異常ではないものの、今後、オイルリングの振れ回りが増大し、潤滑油を適正にかきあげることができなくなり、油膜切れを発生させることが懸念されるため、巡視の際にオイルリングの回転状況を確認すると共に、念のため計画を組んでヶ月以内に再度分析を実施されることを推奨します。SOAPの結果は良好です。SOAPの結果、油の添加剤成分であるバリウムがppm検出されました。D－SOAPの結果、軸受の摩耗を示す錫が検出されました。鉄、オイルリングの主成分である銅が、軸受の摩耗を示す錫が、油の添加剤成分であるバリウムが、外部から混入したカルシウム、ナトリウムが検出されました。フェログラフィーの結果は、オイルリングと軸受メタルの摩耗が確認されました。異常摩耗の早期発見パラメータであるフェログラフィーのIs値が、.と良好の範囲にあるものの、オイルリングの摩耗により発生した銅系粒子、軸受メタルの摩耗により発生したホワイトメタルが観察されました。
報告№108-0332 報告№108-0332 | 分析№108-02257 分析№108-02257 | 108-02257 | 結論別紙表に示すように後半の採油から今回までの累積錫濃度は、ほぼ横ばいであることから、この期間の摩耗は安定していると判断します。これは、摩耗の進行が図に示すように前半.採油から採油までの上昇割合が大きく進行速度は速いと思われますが、以降の上昇割合は、これ以前に比較して小さかったことから確認できました。但し、メタルの主成分である錫の累積濃度を別紙表により計算した結果、錫の累積濃度を求めたところppmとなり、この累積錫濃度からメタルの表面の状態を解析した結果、既に鏡面状態になっている部分が発生していると考えられました。さらに、フェログラフィーの摩耗粒子形態観察の結果、局部的に高圧・高温になっている場合に発生するフリクションポリマが多く観察されたことから、今後もトライボ診断により、軸受の摩耗および油の劣化を継続監視することを推奨します。粘度は良好と判断します。粘度はmm/sと非常に良好の範囲にありました。水分は良好と判断します。水分はppmと非常に良好の範囲にありました。全酸価は良好と判断します。全酸価はと非常に良好の範囲にありました。RBOTは良好と判断します。RBOTはminと非常に良好の範囲にありました。計数汚染度は、良好の範囲にあり、前年度濾過後に比較してランク増加していました。計数汚染度は、NAS級と、前年度濾過後のNAS級に比較して、約年でランク増加しました。重量汚染度は良好と判断します。重量汚染度は.mg/mlと非常に良好の範囲にありました。機器の潤滑状態別紙表に示すように後半の採油から今回までの累積錫濃度は、ほぼ横ばいであることから、この期間の摩耗は安定していると判断します。これは、摩耗の進行は、図に示すように前半.採油から採油までの上昇割合が大きく進行速度は速いと思われますが、以降の上昇割合は、これ以前に比較して小さかったことから確認できました。メタルの摩耗状況油中の金属粒子濃度を分析するSOAP及びD-SOAPの結果、軸受メタルの摩耗により発生したと考えられる錫がSOAPでppm、D－SOAPで検出されました。前回濾過後に比較して、SOAPの錫濃度、別紙表に示すように累積濃度でも大きな変化がないことから、摩耗は安定していると判断します。但し、別紙表に示すとおり累積では錫濃度がppmになっており、この濃度からメタルの摩耗状況を確認すると鏡面状態になっている部分が発生していると考えられます。このことは、以下のことから判断しました。別紙表に示すとおりSOAPの錫が累積でppmになっていたと考えられることが出来ます。この補正後の錫濃度と油量リットルから摩耗量を下式により計算しました。 ・式 摩耗量はcmとなりました。この摩耗量は下図のような体積をもつ金属片が摩耗したことと考えることができます。この体積cmを軸受メタルの摩耗面積で割りますと平均的な摩耗深さとなります。この摩耗面積は当社の経験によれば、スラストメタル面積の約分の程度となることが確認されており、軸受の支持面積cmとパッド枚数枚から摩耗面積を計算するとcmとなります。摩耗体積cmと摩耗面積cmから平均的な摩耗深さを求めると.μmとなります。スラストメタルの表面粗さをRmaxμmとすると既にスラストメタル表面には、既に鏡面状態になっている箇所があると考えられます。ケイ素の検出油中の金属粒子濃度を分析するSOAPの結果、前回と同様にケイ素が検出されました。一般に、潤滑油中からケイ素が検出された場合の原因として、油の消泡剤として使用されるシリコン系の添加剤が検出されるフェログラフィーおよびフィルタ表面の異物観察で砂が多く観察され、これが検出されるシリコングリースをシール部に塗布している場合、このシリコングリースが潤滑油に混入して検出されるなどが挙げられますが、フェログラフィーで砂が若干観察されたたものの確認された数は少なく、ケイ素濃度が高い原因ではないと思われました。およびについては、分析結果では確認することが出来ませんので、原因を絞込むため、消泡剤の投与をしていないか、また、シリコングリースを使用している箇所があるかについてご確認下さい。
報告№107-0366 報告№108-0434 | 分析№107-01900 分析№108-02911 | 108-02911 | 濾過前の試料油を分析した結果、摩耗粒子の形態観察で金属接触が厳しい場合に発生するμmサイズおよびμmを超えるシビア粒子が観察されています。観察されたそれぞれのシビア粒子は、視野に個と少ないため、異常摩耗は継続していないと思われますが、軸受摺動部や鉄系材料同士が接触し摩耗する箇所、例えばラビリンス、軸受支持部、油用ポンプ内部などで局部的に金属接触が発生している可能性があり、今後更に摩耗が進行することが懸念されます。これらの障害発生に対する弊害を勘案の上、ヶ月以内に再度分析を実施し、汚染状況及び摩耗の進行状況を確認されることを推奨します。尚、RBOTが前回に比較し、min上昇しています。前回から今回までの間に補給および更油の実施はなく、濾過を実施しています。そのため、RBOTが上昇した要因は、濾過機配管内に残留していた油が混合した場合などが考えられます。今後は、今回のRBOT値によりデータ管理を行います。
報告№109-09136 | 分析№109-001160 | 113-002555 | 対象設備は継続使用可能な状態にあると判断します。但し、今後の摩耗推移を確認するためにも傾向監視を継続することが有効です。定期的な分析今後の疲労摩耗の推移を監視するため、定期的な分析実施を推奨します。新油の分析粘度、酸価は、油の性能を評価するパラメータの一種です。油の性能低下は、新油との比較が必要なことから、未使用油の提供および分析による比較評価を推奨します。異常摩耗の早期発見のパラメータであるIs値は、レベルと正常です。但し、潤滑部の摩耗が認められたため、定期的に潤滑油分析を実施し、摩耗推移を監視することが有用と考えます。フェログラフィーで比較的多く観察された粒子は、以下の通りです。正常な摩耗粒子・潤滑状態が正常なマイルド摩耗により発生。疲労摩耗粒子・繰返し応力による金属疲労で発生。大型化するとフレーキングの発生が懸念されます。水分は良好です。粘度粘度は.mm/sでした。粘度グレードがISOVGであるという情報を基に評価すると、本潤滑油は粘度グレードの規格内にあると判断できますが、新油との比較による評価を推奨します。酸価は.mgKOH/gでした。新油との比較による評価が必要です。
|  | 112-002381 | フェログラフィーおよびSOAP-Tの結果から総合的に判断した結果、傾向管理が必要な状態にあると考えられます。フェログラフィー【定量分析：Is値】Is値は異常摩耗の早期発見パラメータのつで、摩耗粒子を定量化するために用います。今回のIs値はの乗と低い値でした。フェログラフィー【定性分析：摩耗粒子および摩耗形態観察】分析結果から比較的多く観察された粒子は、以下の通りでした。正常な摩耗粒子・潤滑状態が正常なマイルド摩耗により発生。切削粒子・異物や金属表面の微小突起による切削摩耗により発生。疲労摩耗粒子・繰返し応力を受けて発生。観察された摩耗粒子の中でも切削粒子は、注意が必要です。減速機で切削摩耗が発生した場合、減速機内部で使用されている転がり軸受が切削摩耗により生じた軌道面の損傷が起点となって、寿命が分の程度に低下することがあることから、切削摩耗には十分注意する必要があります。切削摩耗の発生原因となる混入異物が残留している場合、この異物により切削摩耗が継続して発生する可能性があります。Iカップリング発光分光分析【SOAP-T】検出された金属元素から発生箇所を推定すると、以下の通りでした。鉄、銅、亜鉛・ギヤ、軸受等リン・添加剤カルシウム・外部混入異物バックラッシご提供いただいた減速機に関する情報から遊星歯車機構であることが分かりました。遊星歯車は、太陽歯車、内歯車、そして遊星歯車から構成されています。遊星歯車の数は、～個程度が一般的です。仮に個とした場合、遊星歯車と内歯車、遊星歯車と太陽歯車の接触点は合計で箇所となります。今回の情報から、油量が不明でしたので油量をLと仮定し、この部分のバックラッシを求めました。その結果、平均的に摩耗が発生していたと仮定した場合、バックラッシの増加量は以下の通りと推定されます。表バックラッシ増加量接触箇所 接触点 バックラッシ増加量 太陽歯車-遊星歯車 約. 遊星歯車-内歯 約. バックラッシ増加分の上限値は、メーカにより差異はあるものの、当社の推奨するバックラッシは、一般に推奨されるμmを管理目安にしています。この値に比較して十分に小さい値です。．水分は良好でした。尚、粘度、酸価、塩基価は、油名が不明であったため、比較ができず評価できませんでした。
報告№109-09136 報告№113-00211 | 分析№109-001160 分析№113-000821 | 113-000821_date130912 | 潤滑油の劣化はないものの、油中の汚染度が高い値でした。採油条件の影響で値が高くなっていると考えられますが、異物の影響で将来的に摩耗が進行する懸念がありますので、に示す対策を推奨します。軸受は継続使用可能な状態にあると判断します。最適な採油方法本試料油は、機器停止中に軸受箱排油口から採油されているため、分析データが高濃度に出ていると推定されます。正確なデータによる診断を行うためにも、今後の採油は、極力運転中もしくは停止直後の油槽中層部から実施されることを推奨します。はフェログラフィーおよびSOAP／D-SOAPの結果から総合的に判断した結果、継続使用は可能ですが、今後の機器の機能を確認するためにも傾向管理が有用と考えます。フェログラフィー【定量分析：Is値】Is値は異常摩耗の早期発見パラメータのつで、摩耗程度を定量化するために用います。今回のIs値はの乗と、やや高い値でした。フェログラフィー【定性分析：摩耗粒子および摩耗形態観察】分析結果から観察された代表的な粒子は、以下の通りでした。切削粒子・異物や金属表面の微小突起による切削摩耗により発生。疲労摩耗粒子・繰返し応力を受けて発生。フリクションポリマ・局部的に高圧・高温となる場合に発生。観察された摩耗粒子の中でも切削粒子は、将来的な摩耗の進行に繋がる可能性を示唆しているため、傾向監視が必要と思われます。摩耗形態の中でも切削摩耗は摩耗進行速度が速く、転がり軸受でこの摩耗形態が発生した場合には寿命が分の程度に低下することも知られており、切削摩耗により生じた軌道面の損傷が起点となって転がり軸受の寿命となるフレーキングに進展することから傾向監視による経過監視が必要です。切削摩耗の発生原因となる混入異物が残留している場合、この異物により切削摩耗が継続して発生する可能性があります。Iカップリング発光分光分析【SOAP／D-SOAP】検出された金属元素から発生箇所を推定すると、以下の通りでした。鉄、亜鉛・軸受等カルシウム、アルミニウム、ケイ素、ナトリウム・外部混入異物計数汚染度はNAS級と当社推奨の管理限界値に到達していました。フィルタ表面の異物観察で金属片、鉄錆、砂等が観察されたことから、汚染度が高い要因は、摩耗と外部混入異物の影響と思われます。粘度、水分、全酸価、IR、RBOTの各データは、良好でした。尚、別紙RBOTの減少傾向から油の余寿命を求めた結果、本試料油は直近の更油から起算して年月まで使用可能であることが分かります。
|  | 112-001536 | ポンプ軸受とグリースは、継続使用可能な状態であるため、分解点検の必要はないと判断します。但し、今後も摩耗の進行を傾向監視するため、以下の対策を推奨します。定期的な分析定期的な分析を実施することにより、データの変化から異常の兆候を早期に発見することが可能となります。今後懸念される摩耗の進行を監視するため、定期的に分析を実施することを推奨します。新グリースとの比較による評価グリースの物理的性状を示すちょう度、滴点、酸価のデータは新グリースデータを基準として評価しています。今回はグリース名が不明であったため判断できませんでしたが、今後評価する場合は、使用している新グリースを同時に分析することをご検討下さい。余寿命評価余寿命は、転がり軸受の場合、当社の経験からIs値が指数関数的に上昇していくことが確認されています。しかし、グリースは、潤滑油に比較して流動性が低いことから潤滑部で発生したすべての摩耗粒子が試料中に入っていないことがあり定量評価は困難であるため、Is値からは余寿命を予測することは出来ませんでした。←上の添削内容を参考にして変更して下さいはフェログラフィーおよびSOAP-Tの結果から総合的に判断した結果、正常な状態にあると考えられます。フェログラフィー【定性分析：摩耗粒子および摩耗形態観察】分析結果から比較的多く観察された粒子は、以下の通りでした。正常な摩耗粒子・潤滑状態が正常なマイルド摩耗により発生。Iカップリング発光分光分析【SOAP-T】検出された金属元素から発生箇所を推定すると、以下の通りでした。鉄、鉛、銅、アンチモン、ニッケル、錫・軸受等リン、亜鉛、カルシウム、バリウム、ナトリウム・添加剤、増ちょう剤、外部混入異物グリースの物理的性状新グリースとの比較による評価が必要です。ちょう度ちょう度はでした。グリース名が不明なため判定することが出来ませんでした。滴点滴点はでした。グリース名が不明なため判定することが出来ませんでした。酸価はmgKOH/gでした。IRで油劣化の兆候を示すカルボン酸の吸収が確認されていないことから、良好と判断します。水分グリースの水分濃度は一般的に.～％が適正であり、本試料の水分はppmであることから、良好の範囲にあると判断します。IRIRチャートの結果、油劣化の兆候を示すカルボン酸の吸収が確認されていないことから、良好と判断します。
報告№107-4545 報告№109-09147 | 分析№107-02185 分析№109-001242 | 109-001242 | トライボ診断の結果、全てのデータが良好であることから、この油は継続使用可能と判断します。は良好と判断します。粘度は良好。粘度は.mm/sと新油値mm/sに比較して、粘度変化率は-.％で、当社推奨の管理限界値である±％以内にあり、良好と判断します。粘度はmm/sとなっています。粘度はmm/sとなっています。粘度指数はとなっています。粘度指数はとなっています。水分は良好。水分は.と当社推奨の管理限界値の以下であり、良好と判断します。全酸価は良好。全酸価は.mgKOH/gと新油値.mgKOH/gに比較して高いものの、IRの結果で油劣化の兆候を示すカルボン酸の吸収が確認されていないことから、良好と判断します。
報告№109-09031 報告№109-09031 | 分析№109-000421 分析№109-000421 | 109-000421 | 泡立ち試験の結果は、一般的には消泡性能が低くいと判断できる値の-でしたが、新油値の-と同レベルにあったため、良好と判断します。また、を示す粘度、水分、全酸価の各データが良好の範囲にあることから、本試料油は継続使用可能です。尚、水分が新油に比較して高い値です。使用油であるAlphasynPGは、ポリグリコールベースの合成ギヤオイルであるため、水分を吸収しやすい特性があります。今後は、水分濃度の増加に注意されることを推奨します。機器の潤滑状態潤滑状態指数はのマイナス乗と濾過設備のない機器であれば正常な潤滑状態にあると判断できますが、ギヤボックスの油系統にはインラインフィルタとオフラインフィルタがあり、粒子の大部分は捕捉され、異常な摩耗状態が発生したとしても正常な潤滑状態にあると誤認してしまう可能性があります。潤滑状態の解析評価は、フィルタの濾過効率を考慮する必要がありますが、今回の試料は、解析評価に必要なメッシュサイズとポンプの吐出量が不明であるため定量的な評価を行うことができませんでした。そのため、発生した摩耗粒子の形態から解析を試みました。摩耗粒子の形態観察の結果、～μmサイズの鉄系摩耗粒子が比較的多く観察されました。観察された粒子サイズから判断する潤滑状態は、直ちに異常となる潤滑状態ではありませんが、発生した摩耗粒子痕が起点となって今後更に摩耗が進行することがあります。また、使用しているフィルタサイズによっては、μm以上の粒子がフィルタに捕捉されている可能性もあることから、可能であればヶ月後に再度分析を実施し、摩耗の進行状況を確認することを推奨します。尚、フィルタの捕捉の影響による誤認を避けるため、これまでの採油箇所に加え、インラインフィルタとオフラインフィルタの捕捉物も分析し、その結果から潤滑状態を評価することを提案します。フィルタ捕捉物の分析を実施する際には、フィルタ使用時間の情報をご提供いただけますようお願い致します。泡立ち試験の結果、消泡性能が低いと判断できる値であるものの、新油と同レベルにあると判断します。水分が新油に比較して高い値です。使用油であるAlphasynPGは、ポリグリコールベースの合成ギヤオイルであるため、水分を吸収しやすい特性があります。今後は、水分濃度の増加に注意されることを推奨します。粘度は良好。粘度は.mm/sと新油値.mm/sに比較して、粘度変化率は-％で、当社推奨の管理限界値である±％以内にあり、良好と判断します。粘度はmm/sとなっています。粘度はmm/sとなっています。粘度指数はとなっています。粘度指数はとなっています。泡立ち試験は-となってます。泡立ち試験は-と新油と同レベルにあり、消泡性能が新油と同レベルにあると判断します。水分は新油値より高い値となっています。水分はppmと新油値より高い値となっています。全酸価は良好。全酸価は.mgKOH/gと新油値.mgKOH/gに比較して高いものの、IRの結果で油劣化の兆候を示すカルボン酸の吸収が確認されていないことから、良好と判断します。機器の潤滑状態摩耗粒子の形態観察の結果、ギヤ歯面の摩耗で発生したと推定される～μmサイズの摩耗粒子が観察されています。～μmサイズの摩耗粒子が観察されています。異常摩耗の早期発見パラメータである潤滑状態指数がのマイナス乗と正常の範囲にあるものの、摩耗粒子の形態観察の結果、ギヤ歯面の摩耗で発生したと推定される～μmサイズの摩耗粒子が観察されています。
報告№109-09136 報告№110-00013 | 分析№109-001160 分析№110-000050 | 110-000050 | 前回同様には良好の範囲にあり、汚染度、潤滑状態も良好でした。潤滑油および軸受は継続使用可能な状態にあると判断します。
報告№109-09136 報告№110-00436 | 分析№109-001160 分析№110-001968 | 110-001968 | 潤滑油および軸受は継続使用可能な状態にあるものの、摩耗が進行することが懸念されるため、以下の対策を推奨します。今後、摩耗の進行を監視するため、定期的に分析を実施し、摩耗の進行状況を確認することを推奨します。次回の採油時期を理論的に求めたところ、使用時間が最短で約時間経過後となりました。この時間は、油中汚染物が均一になるために必要とする時間であり、この時間を経過すれば、再分析の結果から潤滑状態の傾向を確認することが可能となります。今回計算した理論時間を参考に次回採油時期を検討されることを推奨します。
報告№109-09136 報告№114-00182 | 分析№109-001160 分析№114-000555 | 114-000555 | ディーゼルエンジンの健全度ディーゼルエンジンの摩耗状態は、やや厳しい状態にあるものの、シリンダとピストン間の気密性は保たれており、軸受メタルの摩耗は軽微であることから、継続使用には大きな支障はないものと判断します。現状の分解点検周期の妥当性本設備は、分解点検から約年経過しているものの、シリンダとピストン間の気密性も保たれており、軸受メタルの摩耗も軽微であることから、運転条件に大きな変化がなければ、点検周期を年延伸しても問題ないと思われます。更油或いは部分更油水分の影響により金属表面で腐食摩耗が発生し、発生した鉄錆等の粒子が潤滑部に噛み込み摩耗が進行することがありますので、更油或いは部分更油などにより相対的に水分濃度を低くするなどの方法を推奨します。定期的な分析および分析周期の検討定期的な潤滑油分析によるトライボ診断を実施することにより、分析データの変化から異常の兆候を早期に発見することが可能となります。また、今回は対象設備の初回分析であるため、最低でもあと回分析を実施し、分析データの変化から今後の対応を検討することを推奨します。分析結果異常摩耗の早期発見のパラメータであるIs値は、レベルとやや高い値です。また、潤滑部の摩耗が認められたため、定期的に潤滑油分析を実施し、摩耗推移を監視することが有用と考えます。フェログラフィーで観察された代表的な粒子は、以下の通りです。正常な摩耗粒子・潤滑状態が正常なマイルド摩耗により発生。切削粒子・異物や金属表面の微小突起による切削摩耗により発生。黒錆・潤滑状態がやや厳しい凝着摩耗により発生。局部的な厳しい金属接触と高い摩擦熱が発生していたことを示します。切削粒子、黒錆は、摩擦面が将来的に異常摩耗へ進展する可能性を示唆しているため、傾向監視が有用と思われます。詳細は、別紙傾向監視が必要な摩耗粒子をご覧ください。メタルの摩耗SOAP-Tでメタルの主成分である錫がppm、鉛がppm検出されたことから、メタルが局所的に摩耗していると推定されます。ディーゼルエンジンのメタルは、別紙ディーゼルエンジンのメタルの摩耗に示すように、一般的にホワイトメタル層、ニッケル層、銅と鉛の合金であるケルメット層の順に積層構造になっています。今回、銅およびニッケルが検出されていないことから、ホワイトメタル層の摩耗が発生していると思われます。現在のところ低濃度であることから継続使用に支障がない範囲であると判断しますが、今後、異常摩耗に進展することを防止するため、傾向分析による摩耗推移の監視が有用です。重量汚染度はmg/mlです。フィルタ残渣では金属片、黒錆、砂等が観察されていることから、すすや摩耗粒子、そして外部混入異物と思われます。粘度、塩基価の各データは良好です。水分は、ppmと当社推奨の管理限界値を僅かに超えています。今後、水分の影響により金属表面で腐食摩耗が発生し、発生した鉄錆等の粒子が潤滑部に噛み込み摩耗が進行することがあります。
報告№106-0239 報告№106-0241 | 分析№106-01328 分析№106-01334 | 106-01334 | 本試験は、トライボ診断を実施し、軸受の潤滑状態、汚染状況、油の劣化状態を確認することを目的としました。軸受の潤滑状態ベアリング軌道面の微小領域に疲労摩耗が発生しているものの、転がり軸受の寿命の指標となるフレーキングの発生が確認されていないことから、現在のところ、ベアリングは継続使用可能な状態にあると判断します。油の汚染状況計数汚染度がナトリウム級と当社推奨の管理限界値内にあり、重量汚染度がmg/mlでした。油の劣化状態油の劣化状況を確認するために実施した粘度、水分、全酸価、IRの各データが良好であることから、この油は継続使用可能と判断します。
報告№109-09136 報告№112-00080 | 分析№109-001160 分析№112-000223 | 112-000223 | 軸受は継続使用可能な状態にあると判断します。但し、今後も摩耗の進行を傾向監視するため、以下の対策を推奨します。定期的な分析疲労摩耗の進行を監視するため、定期的に分析を実施し、摩耗の進行状況を確認することを推奨します。フェログラフィーIs値は異常摩耗の早期発見パラメータのつで、摩耗粒子を定量化するために用います。今回のIs値はの乗であり、潤滑状態はやや厳しいと判断できます。摩耗粒子の形態で比較的多く観察された粒子は、潤滑状態が正常な場合に発生する摩耗粒子繰返し応力を受けて発生する疲労摩耗粒子局部的に高圧・高温となる場合に発生するフリクションポリマでした。これらの摩耗粒子が観察された場合、潤滑部で発生している摩耗形態は、正常なマイルド摩耗疲労による疲労摩耗であり、そして局部的ではあるものの高圧・高温の箇所が発生していることも分かります。フリクションポリマは、潤滑油が軌道面に押し込められ高圧状態になると同時に、圧縮熱により高温状態になった結果、基油自身が重合反応を起こし生成することが知られています。そのため、高圧高温状態の解消がなされなければ、潤滑油の劣化が進行し、粘度上昇に因る潤滑異常に進展する場合があります。Iカップリング発光分光分析【SOAP／D－SOAP】検出された金属元素は、SOAP／D－SOAPの結果表に示すように、鉄、ニッケル、リン、カルシウム、アルミニウム、ナトリウムが検出されました。これらの検出された金属元素から発生箇所を推定すると鉄、ニッケル・軸受等リン・オイル添加剤カルシウム、アルミニウム、ナトリウム・外部混入異物であると思われます。このうち、機械部品が摩耗したと思われる元素はのグループです。計数汚染度は良好でした。分析結果計数汚染度は良好と判断します。計数汚染度計数汚染度はNAS級と当社推奨の管理限界値のNAS級以内にあり、良好と判断します。重量汚染度はmg/mlでした。機器の潤滑状態摩耗粒子の形態観察の結果、潤滑状態が正常な場合に発生する摩耗粒子、繰返し応力を受けて発生する疲労摩耗粒子、局部的に高圧・高温となる場合に発生するフリクションポリマが比較的多く観察されました。SOAPSOAPの結果、摩耗により発生する鉄、油の添加剤成分であるリンが検出されました。D－SOAPD－SOAPの結果、摩耗により発生する鉄が検出されました。フェログラフィー異常摩耗の早期発見パラメータであるフェログラフィーのIs値がの乗とやや高く、摩耗粒子の形態観察の結果、潤滑状態が正常な場合に発生する摩耗粒子、繰返し応力を受けて発生する疲労摩耗粒子、局部的に高圧・高温となる場合に発生するフリクションポリマが比較的多く観察されました。
報告№107-0366 報告№110-00206 | 分析№107-01900 分析№110-000796 | 110-000796 | 濾過前の試料油を分析した結果、全てのデータが良好の範囲にありましたが、フェログラフィーのIs値が前回から回連続しての乗領域にあり、増加傾向が見られました。また、D－SOAPでも、鉄が僅かに増加傾向が見られました。摩耗粒子の形態観察の結果、局部的に高圧・高温となる場合に発生するフリクションポリマが比較的多く確認されました。本設備は、定期的に濾過を実施していますので、計数汚染度はNAS級と清浄な状態を保持できていますが、それにもかかわらず、Is値や鉄濃度が増加傾向がみられますので、今後摩耗が進行することが懸念されます。フリクションポリマは、潤滑油が摺動面で高圧下に押し込められ高圧状態になると同時に、圧縮熱も発生して高温状態になります。その結果、潤滑油が重合して発生することが知られています。そのため、高圧高温状態の解消がなされなければ、潤滑油は劣化する場合があります。これらの障害発生に対する弊害を勘案の上、ヶ月以内に分析を実施し、油劣化の進行状況、および摩耗の進行状況を確認することを推奨します。
報告№109-09136 報告№113-00112 | 分析№109-001160 分析№113-000430 | 113-000430_1 | トライボ診断を実施した結果、当該機の油中金属濃度のうち、鉄とカルシウムの固形分濃度が前回に比較して増加していることが分かりました。これらのうち、鉄の濃度上昇は、オイルリングとシリンダライナの摺動面で油膜が形成し難くなって発生し、固形分のカルシウムは、エンジンオイル中に多量に添加されているカルシウム系の添加剤が、燃焼ガスや未燃焼ガス中の硫黄分と化学反応して生成するものですが、いずれもピストンリングのシール性の低下が関与していると推定されます。当社の研究によれば、固形分として生成し析出したカルシウム濃度がを超えた場合、主軸メタルやクランクピンメタルの摩耗速度が著しく早まることを経験しています。当該機は稼働率が低いことから、常用機のように早い速度で摩耗が進展することはないと思われますが、分析の結果ではメタルの主成分である錫が若干検出され、更には、錫の下層の成分である銅も同時に検出されていることから、一部のメタルでは狭い範囲ではあるものの、摩耗により擦られた部分があると推定されます。この摩耗は、燃焼ガスとオイルの添加剤との反応で生成したカルシウム化合物により生じるものですが、これは燃焼ガスがピストンリングを通過してオイル側に混入することが要因となっている可能性が高いことから、次回の点検では、ピストンリングの交換を前提とした整備が必要と思われます。尚、現時点では継続使用は可能と判断できるものの、次回点検まで異常を起こさず状態をより長く維持するためにも、基準濃度を超えている潤滑油の水分濃度を更油、或いは、部分更油により相対的に低下させることを推奨します。トライボ診断を実施した結果、現時点の当該機は、継続使用可能な状態にあると判断します。但し、当該機はピストンリングやオイルリングが摩耗して燃焼ガスのシール性が低下し始めていると推定されます。また、軸受メタルのピストンピンメタル又は、クランクピンメタルの一部に摩耗している箇所があると推測されます。潤滑油は、油中水分濃度が基準値を超えていましたので、潤滑箇所と同様以下の推奨内容を参考にされて今後のメンテナンスにお役立て下さい。潤滑油の劣化はないものの、水分濃度が推奨する基準を上回っていました。対象設備は継続使用可能な状態にあると判断します。但し、カルシウムが高い濃度で検出されたことから、ピストンリングが摩耗していると推測されます。次回の点検でピストンリングの次回の点検で当該機潤滑箇所の点検とエンジンオイルの更油当該機の潤滑箇所であるピストンのピストンリングやオイルリング、メタル軸受のピストンピン主軸メタルやクランクピンメタル等の潤滑箇所の状態を、次回の開放点検時に確認を推奨すると共に、エンジンオイルの更油を推奨します。これは、当該機の油中からカルシウム化合物が非常に高い濃度で検出されたため、この化合物が更に潤滑箇所のコンロッドメタルやクランクメタルの摩耗を促進させる懸念があります。カルシウム化合物発生の原因は、ピストンリングやオイルリングの摩耗によって燃焼ガスのシール性が低下し、燃焼ガス中の硫黄分と油中のカルシウム添加剤が反応するためと考えられます。そのため、ピストンリングの摩耗状態の点検を推奨すると共に、更油を推奨します。エンジンオイルの更油或いは部分更油又は、油濾過濾過による水分濃度の調整油中水分の影響により金属表面で腐食摩耗が発生し、発生した鉄錆等の粒子が潤滑部に噛み込み摩耗が進行することがありますので、更油或いは部分更油、エンジンオイルの濾過濾過等などにより相対総体相対的に汚染度や水分濃度を低くするなどの方法を推奨します。実施後は、再度トライボ診断を実施することにより、処理後のデータとして継続的な傾向監視を実施して下さい。油濾過濾過は、当社製油濾過濾過装置によって運転中にエンジンオイルの濾過濾過を実施することで、油中の汚染物や水分なども油濾過濾過装置のエレメントに吸着して処理できますので、高性能油濾過濾過装置の活用を推奨します。新油との比較による評価を示す粘度、酸価、IR、塩基価のデータは新油データを基準として評価しています。今回は新油データが不明であったため良否の評価ができませんでしたが、今後分析を実施する場合は、使用している新油を同時に分析することをご検討下さい。定期的な分析定期的な潤滑油分析によるトライボ診断を実施することにより、分析データの変化から異常の兆候を早期に発見することが可能となります。また、今回は対象設備の回目の分析であるため、最低でもあと回分析を実施し、今後懸念されるカルシウム濃度の増加、切削摩耗、凝着摩耗の進行を監視することを推奨します。はフェログラフィーおよびSOAP-Tの結果から総合的に判断した結果、継続使用は可能ですが、今後の機器の機能を確認するためにも傾向管理が有用と考えます。フェログラフィー【定量分析：Is値】Is値は異常摩耗の早期発見パラメータのつで、摩耗粒子を定量化するために用います。今回のIs値はの乗と高い値でした。フェログラフィー【定性分析：摩耗粒子および摩耗形態観察】分析結果から観察された代表的な粒子は、以下の通りでした。正常な摩耗粒子・潤滑状態が正常なマイルド摩耗により発生。切削粒子・異物や金属表面の微小突起による切削摩耗により発生。シビア粒子・潤滑状態がやや厳しい凝着摩耗により発生。金属潤滑部が局部的に油膜切れを起していると考えられます。黒錆・潤滑状態がやや厳しい凝着摩耗により発生。金属接触が厳しく、且つ、高い摩擦熱が発生していると考えられます。フリクションポリマ・局部的に高圧・高温となる場合に発生。鉄錆・外部から混入したと考えられます。観察された摩耗粒子の中でも切削粒子、シビア粒子、黒錆は、将来的な摩耗の進行に繋がる可能性を示唆しているため、傾向監視が必要と思われます。切削摩耗は、他の摩耗形態に比較して摩耗進行速度が速く注意が必要で、定期的なトライボ診断による状態監視が必要と考えます。切削摩耗の原因となる混入異物が残留している場合、この異物により切削摩耗が継続して発生する可能性があります。シビア粒子、黒錆は凝着摩耗に分類されます。これらの摩耗粒子は、摺動面で凝着、破断を繰り返し、この過程で生じる移着粒子が成長して摩耗粒子となります。そのため、摺動面では局部的に油膜切れが発生していることを示しています。この状態が継続した場合、摩耗粒子のサイズは徐々に大型化していき、設備の損傷に至る場合がありますので、傾向監視が必要です。Iカップリング発光分光分析【SOAP-T】検出された金属元素から発生箇所を推定すると、以下の通りでした。鉄、銅、ニッケル、錫・エンジン部品リン、亜鉛、カルシウム・添加剤アルミニウム、ナトリウム・外部混入異物カルシウムの析出SOAP-Tでカルシウムが.ppmと高い値で検出されました。エンジン油中にカルシウム化合物が高い濃度で検出された場合、この化合物がピストンピンメタルや、クランクピンメタル摺動面に噛み込んで摩耗させたり、メタルに埋め込まれて摩耗を促進させたりする原因になるなどの悪影響を生じることが、当社の研究結果から判明しています。この影響については、別紙カルシウムの析出をご覧ください。軸受の摩耗SOAP-Tでメタル軸受の成分である錫、銅.ppm、ニッケルppmが検出されたことから、メタル軸受のピストンピンメタル又は、クランクピンメタルからの一部に油膜切れが発生していると推測されます。一般的にディーゼルエンジンのメタル軸受は積層構造になっており、軸受メタルの最表面は錫と鉛のホワイトメタル層が存在し、その下にニッケル層、更にその下には銅と鉛の合金であるケルメット層が存在します。以上のことから今回検出された金属成分の錫、銅、ニッケルは、メタル軸受から析出されたと考えられます。積層構造クランクメタルの断面写真の通りです。積層構造クランクメタルの断面写真 その他銅を使用した箇所の溶出・摩耗SOAP-Tで、銅が.ppm検出されました。潤滑油系統内で銅を使用している箇所は、潤滑油冷却器の配管などが考えられます。この箇所で溶出・摩耗が発生する場合は以下のことが考えられます。・潤滑油冷却器の配管で摩耗していた場合、配管取付け部に緩みが生じて配管が振動し、継手部が外れたり、亀裂が生じたりしてて冷却水の混入にいたる場合があります。・亜鉛系添加剤の影響により、潤滑油冷却器の配管で溶出していた場合、ピンホールが発生して冷却水の混入に至る場合があります。今後、油劣化の進行や水分濃度が上昇することに注意が必要です。計数汚染度計数汚染度はNAS級以上と汚染されていました。重量汚染度は.mg/mlと汚染されていました。光学顕微鏡写真重量汚染度で濾過したフィルタ表面上の夾雑物を光学顕微鏡で観察した結果、金属片、カルシウム化合物、鉄錆、砂等が観察されました。粒度分布粒度分布は.～μmの範囲にあり、.μmにピークが確認されました。μm以下の粒子が多いことから、これらのほとんどは、燃焼して発生した煤であると推定されます。燃焼して発生したすす等が油中粒子の主成分であることが推測できます。粘度、酸価、塩基価については新油値が不明であったため、粘度、塩基価はジェネシスクリーンディーゼルW-の新油カタログ値と比較をし、酸価は良否の評価ができませんでした。粘度粘度は、.mm/sと新油カタログ値のmm/sに比較して粘度変化率が+.％となっており、当社推奨の管理限界値である±％以内にあり、良好と判断します。水分はppmと当社推奨の管理限界値を超えていました。今後、水分の影響でエンジン内部に錆が発生し、その影響で摩耗が発生する懸念があります。酸価・IR酸価劣化の進行度は、酸価およびIRの結果から総合的に判断します。酸価は、gKOH/gと測定されたものの、良否の評価ができませんでした。但し、IRチャートの結果、油劣化の兆候を示すカルボン酸の吸収が確認されていないことから、潤滑油は酸化劣化していないと判断します。塩基価はmgKOH/gと新油カタログ値を元にした限界値mgKOH/g以上にあり、良好と判断します。
報告№103-8037 | 分析№103-00732 | 103-00732 | 精点Bを実施した結果、前回に比較して、フェログラフィーのIs値がのマイナス乗からの乗に桁上昇しているものの、計数汚染度、D－SOAPの鉄及び錫濃度が減少傾向をしており、摩耗は安定していると判断します。但し、摩耗粒子形態観察で、外部から混入した砂、鉄錆が多く見られており、今後これらの異物が軸受摺動面に噛み込み摩耗が進行する場合があるため、夏期ピーク直後に再度精点Bを実施し、汚染状況及び摩耗の進行状況を確認されることを推奨します。これらのことは、計数汚染度が前回と同じくNAS級と変化はなくD－SOAPの鉄及び錫濃度が減少傾向を示しているものの、フェログラフィーの摩耗粒子形態観察で、外部から混入した砂が多く見られたことから判断しました。
報告№109-09136 報告№112-00561 | 分析№109-001160 分析№112-002311 | 112-002311 | 分析の結果、潤滑油の劣化はなく、汚染度は良好な範囲にあることから、継続使用可能な状態にあると判断します。軸受分析の結果、軸受は継続使用可能な状態にあると判断します。但し、将来的な摩耗進行の有無を確認するためにも傾向監視を継続することが有効です。定期的な分析今後懸念される凝着摩耗の進行を監視するため、定期的に分析を実施することを推奨します。は良好と判断します。粘度粘度は、mm/sと新油値mm/sに比較して、粘度変化率は+.％で、当社推奨の管理限界値である±％以内であり、良好と判断します。水分は、ppmと当社推奨の管理限界値の以下であり、良好と判断します。酸価は、.mgKOH/gと新油値.mgKOH/g以下であり、良好と判断します。IRIRチャートの結果、新油と使用油のスペクトルパターンはほぼ一致し、また、油劣化の兆候を示すカルボン酸の吸収が確認されていないことから、良好と判断します。は良好と判断します。計数汚染度計数汚染度は、NAS級と当社推奨の管理限界値NAS級以下であり、良好と判断します。重量汚染度は、.mg/mlと当社推奨の管理限界値mg/ml以下であり、良好と判断します。光学顕微鏡写真重量汚染度で濾過したフィルタ表面上の夾雑物を光学顕微鏡で観察した結果、金属片、鉄錆、砂等が観察されました。はフェログラフィーおよびSOAP-Tの結果から総合的に判断した結果、継続使用は可能ですが、機器の機能を保持するためにも傾向管理が有用と考えます。フェログラフィー【異常摩耗指数：Is値】Is値は異常摩耗の早期発見パラメータのつで、摩耗粒子を定量化するために用います。今回のIs値はの乗と低い値でした。フェログラフィー【定性分析：摩耗粒子および摩耗形態観察】分析結果から比較的多く観察された粒子は、以下の通りでした。正常な摩耗粒子・潤滑状態が正常なマイルド摩耗により発生。シビア粒子・潤滑状態がやや厳しい凝着摩耗により発生。金属潤滑部が局部的に油膜切れを起していると考えられます。観察された摩耗粒子の中でもシビア粒子は、注意が必要です。シビア粒子、凝着摩耗に分類されます。この摩耗粒子は、軌道面で凝着、破断を繰り返し、この過程で生じる移着粒子が成長して摩耗粒子となります。そのため、軌道面では局部的に油膜切れが発生していることを示しています。この状態が継続した場合、摩耗粒子のサイズは徐々に大型化していき、軸受の損傷に至る場合がありますので、傾向監視が必要です。Iカップリング発光分光分析【SOAP-T】検出された金属元素から発生箇所を推定すると、以下の通りでした。鉄・軸受等リン、亜鉛・添加剤
報告№103-6051 報告№103-6051 | 分析№103-01206 分析№103-01206 | 103-01206 | 精点Aを実施した結果、を示す粘度、水分、全酸価、IR、RBOTの各データは管理基準値内にあり、この油は継続使用可能と判断します。但し、本試料油は、油槽に油濾過機が設置されているため、油中の粒子が除去されていますので、診断は油濾過機による減少率を考慮して潤滑状態を解析する必要があります。今回の解析は、十分に濾過時間が経過し、油中粒子が飽和状態になっていると仮定しています。油濾過機による油中の摩耗粒子の減少率は油濾過機の入口と出口の汚染度を評価し、その結果から求めますが、今回は油濾過機の出口から採取した試料がありませんので、減少率を濾過能力が良好とされる一般的な濾過率.として解析を行います。尚、濾過率を考慮した減少率は油濾過機の吐出量と総油量との比から換算します。本機の油濾過機の吐出量は毎時L、設備油量はLですので減少率はとなります。油濾過機により時間で％の粒子が減少するとした場合、油がパスして増加する粒子数は、今回計数汚染度の～μmレンジですと個/mlの％の個/mlとなります。更に、この発生粒子数から平衡濃度を計算します。平衡濃度は下式により求めます。平衡濃度＝発生粒子数／減少率・式油濾過機が設置されていない場合の減少率を.とすると平衡濃度は個/mlとなります。このことから分かるように、本試料油中の汚染度は、油濾過機が設置されていることでNAS級になっていますが、油濾過機がないと仮定した場合、計算により求めたように～μmレンジの汚染度はNAS級以上の汚染状態になる可能性を示唆するものととらえる事が出来ます。他のレンジを同様に計算すると以下のようになり、NAS級以上となります。～～～～以上等級級以上以上のことから、濾過機の影響で汚染状態はNAS級になってはいるものの、摩耗が発生している状態であると思われます。今後さらに摩耗が進行する可能性がありますので、傾向を見るため、油槽から採油すると同時に油濾過機の濾過前と濾過後の位置から採油を実施し、分析結果から減少率を導き、その減少率を上記方法により油濾過機がない場合の粒子数を求め、その粒子数の変化により金属接触が進行しているか落ち着いてきているのかを確認されることを推奨します。尚、採油を主機停止中に実施しているため、油循環中の採油に比較して油中粒子が沈降して低濃度になっている部分を採油していると考えられます。したがって、油が循環している状態で採油を実施した場合に比較して、分析データが低くなり、異常な状態を見落としてしまう可能性がありますので、今後の採油は、停止直後、或いは、油循環中に採油を実施されることを推奨します。
報告№109-09136 報告№112-00564 | 分析№109-001160 分析№112-002336 | 112-002336_date140307 | 潤滑油の劣化はなく、汚染度は良好な範囲にあることから、継続使用可能と判断します。軸受は継続使用可能な状態にあると判断します。但し、将来的な摩耗進行の有無を確認するためにも傾向監視を継続することが有効です。定期的な分析今後懸念される切削摩耗、疲労摩耗、そして凝着摩耗の進行を監視するため、定期的に分析を実施することを推奨します。傾向監視のための次回採油時期は、最短で約時間となります。この時間は、油中汚染物が均一になるために必要とする時間であり、再分析により状態を確認するには、この時間以上の時間が経過すれば可能になりますので、次回採油時期はこのことを参考に検討されることを提案します。はフェログラフィーおよびSOAP-Tの結果から総合的に判断した結果、継続使用は可能ですが、機器の機能を確認するためにも傾向管理が有用と考えます。フェログラフィー【定量分析：Is値】Is値は異常摩耗の早期発見パラメータのつで、摩耗粒子を定量化するために用います。今回のIs値はの乗とやや高い値でした。フェログラフィー【定性分析：摩耗粒子および摩耗形態観察】分析結果から比較的多く観察された粒子は、以下の通りでした。切削粒子・異物や金属表面の微小突起による切削摩耗により発生。疲労摩耗粒子・繰返し応力を受けて発生。黒錆・潤滑状態がやや厳しい凝着摩耗により発生。金属接触が厳しく、且つ、高い摩擦熱が発生していると考えられます。フリクションポリマ・局部的に高圧・高温となる場合に発生。観察された摩耗粒子の中でも切削粒子、黒錆は、将来的な摩耗の進行に繋がる可能性を示唆しているため、傾向監視が必要と思われます。摩耗形態の中でも切削摩耗は摩耗進行速度が速く、転がり軸受でこの摩耗形態が発生した場合には寿命が分の程度に低下することも知られており、切削摩耗により生じた軌道面の損傷が起点となって転がり軸受の寿命となるフレーキングに進展することから傾向監視による経過監視が必要です。切削摩耗の発生原因となる混入異物が残留している場合、この異物により切削摩耗が継続して発生する可能性があります。黒錆は、凝着摩耗に分類されます。この摩耗粒子は、軸受軌道面で凝着、破断を繰り返し、この過程で生じる移着粒子が成長して摩耗粒子となります。そのため、軸受軌道面では局部的に油膜切れが発生していることを示しています。この状態が継続した場合、摩耗粒子のサイズは徐々に大型化していき、設備の損傷に至る場合がありますので、傾向監視が必要です。Iカップリング発光分光分析【SOAP-T】検出された金属元素から発生箇所を推定すると、以下の通りでした。鉄、銅・軸受等リン・添加剤カルシウム、ナトリウム・外部混入異物計数汚染度、重量汚染度は共に良好でした。粘度、水分、酸価、IR、RBOTの各データは良好でした。尚、別紙RBOTの減少傾向から油の余寿命を求めた結果、対象の潤滑油は直近の更油から起算した稼働時間で、時間まで使用可能であると推定されました。
報告№109-09136 報告№113-00492 | 分析№109-001160 分析№113-002041 | 113-002041 | 軸受は継続使用可能な状態にあると判断します。但し、将来的な摩耗進行の有無を確認するためにも傾向監視を継続することが有効です。また、油中の汚染度が高い値でした。濾過または更油油中の汚染度が高いことから、摩耗粒子や異物等が軸受軌道面に噛み込むことによる摩耗の進行が懸念されるため、予防措置として、濾過または更油を推奨します。定期的な分析今後懸念される切削摩耗の進行を監視するため、定期的に分析を実施することを推奨します。油劣化の確認分析の結果、スラッジが確認されました。スラッジの発生原因は油の添加剤成分の化学反応や熱の影響などが挙げられます。軸受摺動面が高圧・高温となることで油温が高い状態になり、油がこの熱の影響を受けて酸化劣化している可能性が考えられます。油が酸化劣化していた場合、酸化防止剤の減少とともに油中には酸成分が発生し、その酸成分の影響で金属表面が腐食して発生する腐食摩耗に進展することが懸念されます。そのため、次回の分析では、酸化劣化状態を酸価、IRで確認することを推奨します。はフェログラフィーおよびSOAP／D-SOAPの結果から総合的に判断した結果、継続使用は可能ですが、今後の機器の機能を確認するためにも傾向管理が有用と考えます。フェログラフィー【定量分析：Is値】Is値は異常摩耗の早期発見パラメータのつで、摩耗程度を定量化するために用います。今回のIs値はの乗とやや高い値でした。フェログラフィー【定性分析：摩耗粒子および摩耗形態観察】分析結果から比較的多く観察された粒子は、以下の通りでした。正常な摩耗粒子・潤滑状態が正常なマイルド摩耗により発生。切削粒子・異物や金属表面の微小突起による切削摩耗により発生。銅系粒子・銅使用した箇所の摩耗により発生。鉄錆等・外部から混入したと考えられます。観察された摩耗粒子の中でも切削粒子は、将来的な異常摩耗の進行に繋がる可能性を示唆しているため、傾向監視が必要と思われます。詳細は、別紙傾向監視が必要な摩耗粒子をご覧ください。Iカップリング発光分光分析【SOAP／D-SOAP】検出された金属元素から発生箇所を推定すると、以下の通りでした。鉄、銅、アンチモン、錫、亜鉛・軸受等リン・添加剤カルシウム、バリウム、アルミニウム、ナトリウム、マグネシウム・外部混入異物銅を使用した箇所の摩耗D-SOAPで銅がppmと検出され、フェログラフィーの摩耗粒子形態観察で銅系粒子が観察されたことから、銅を使用した箇所の摩耗が発生していると考えられます。銅は、転がり軸受の保持器で使用されている場合があります。保持器の摩耗が進行すると、転動体とのギャップが大きくなると共に振動が増大し、摩耗の進行につながることが懸念されます。亜鉛を使用した箇所の溶出・摩耗SOAPの結果、亜鉛がppm検出されました。亜鉛を使用した箇所の溶出・摩耗が発生していると思われます。発生箇所が亜鉛メッキされた部品であった場合、耐食性が低下して腐食に進展することが懸念されます。計数汚染度はNAS級を上回っており、当社推奨の管理限界値を超えていました。D-SOAPで油の添加剤成分であるリンが検出され、フィルタ表面の異物観察で、金属片、粘ちょう物、鉄錆、砂等が観察されたことから、汚染度が高い要因は、摩耗とスラッジ、そして外部混入異物の影響と思われます。
報告№109-09136 | 分析№109-001160 | 114-000771 | ：Is値がの乗と高く、シビア粒子が観察されました。：重量汚染度が当社推奨の管理限界値を超えていました。：各データは良好でした。
報告№108-0457 報告№108-0457 | 分析№108-03128 分析№108-03128 | 108-03128 | 、軸受の潤滑状態を確認する。今回の採油は、対象設備の停止中にドレンプラグから実施しているため、油循環中に採油した場合に比較し、油中粒子の沈降の影響を受け、分析データが高濃度に出る可能性があります。今回の分析は以上のことを踏まえて結果を検討します。を示す粘度、水分、全酸価、RBOTの各データは良好であることから、この油は継続使用可能と判断します。軸受の潤滑状態異常摩耗の早期発見パラメータであるフェログラフィーのIs値がの乗と高く、摩耗粒子の形態観察で異物の噛み込みなどで発生する切削粒子、金属接触が厳しい場合に発生するシビア粒子、銅合金がやや多く観察されたことから、摩耗形態は切削摩耗と凝着摩耗が混在しており、鉄および銅を使用した箇所が摩耗していることが確認されています。摩耗形態の中でも特に切削摩耗は、異物が混入していない状態に比較して摩耗進行速度が速く注意が必要です。今後、さらに摩耗が進行することが懸念されます。また、銅を使用した箇所が考えられます。オイルリングの摩耗である場合、オイルリングと主軸摺動面間の金属接触により発生します。また、オイルリングが軸方向に振れながら回っている場合、オイルリング側面と台金間で摩耗が発生します。今後オイルリングが滑らかに回転できなくなり、潤滑油を適正にかきあげることができなくなるなどの原因で、軸受摺動面で油膜切れが発生し、軸受メタルの摩耗が更に進行することが懸念されるため、定期的に分析を実施し、摩耗の進行状況を確認することを推奨します。次回採油時期は、今回の採油から時間以上経過して採油を実施すれば、理論的には摩耗の進行状態の確認ができますので、この経過時間を参考に検討されることを推奨します。尚、次回の採油は、粒子の沈降の影響を少なくすることが重要であり、そのため油中粒子が均一な分散状態で実施されることを推奨します。
報告№109-09249 報告№112-00274 | 分析№109-001747 分析№112-001108 | 112-001108 | 潤滑油および軸受は継続使用可能な状態にあると判断します。但し、今後も摩耗の進行を傾向監視するため、以下の対策を推奨します。定期的な分析切削摩耗や凝着摩耗の進行を監視するため、定期的に分析を実施し、分析データによる摩耗の進行状況を確認することを推奨します。軸受メタルの情報提供本設備がすべり軸受である場合、今後軸受メタルの摩耗が進行すると、摩耗程度を評価する必要がありますので、次回分析時には、メタルサイズ、回転数、直近のメタル交換からの運転時間をお知らせください。はフェログラフィーおよびSOAP／D-SOAPの結果から総合的に判断した結果、やや厳しい状態にあると考えられます。フェログラフィー【定量分析：Is値】Is値は異常摩耗の早期発見パラメータのつで、摩耗粒子を定量化するために用います。今回のIs値はの乗とやや高い値でした。フェログラフィー【定性分析：摩耗粒子および摩耗形態観察】分析結果から比較的多く観察された粒子は、以下の通りでした。正常な摩耗粒子・潤滑状態が正常なマイルド摩耗により発生。切削粒子・異物や金属表面の微小突起による切削摩耗により発生。シビア粒子・潤滑状態がやや厳しい凝着摩耗により発生。金属潤滑部が局部的に油膜切れを起していると考えられます。黒錆・潤滑状態がやや厳しい凝着摩耗により発生。金属接触が厳しく、且つ、高い摩擦熱が発生していると考えられます。観察された摩耗粒子の中でも切削粒子は、注意が必要です。切削摩耗は、他の摩耗形態に比較して摩耗進行速度が速く注意が必要で、定期的なトライボ診断による状態監視が必要と考えます。切削摩耗の原因となる混入異物が残留している場合、この異物により切削摩耗が継続して発生する可能性があります。Iカップリング発光分光分析【SOAP／D-SOAP】検出された金属元素から発生箇所を推定すると、以下の通りでした。鉄、鉛、銅、アンチモン、錫、亜鉛・軸受等カルシウム、バリウム、ケイ素、ナトリウム・外部混入異物水分、汚染粒子数、汚染度物重量は共に良好でした。．粘度、酸価、酸化安定度、有機物・有機化合物の各データは良好でした。分析結果特性低下特性低下に係るパラメータの分析結果は良好と判断します。粘度粘度はmm/sと新油値mm/sに対する粘度変化率は-％で、当社推奨の管理限界値である±％以内にあり、良好と判断します。酸価添加油の酸価は、油メーカによって初期値が違うため統一した管理基準を設定するのが困難であることから、当社では管理限界値を設定しておらず、新油分析値との比較及び他の分析項目の結果より酸価の状態判断を行います。その結果、酸価は.mgKOH/gと新油値.mgKOH/g以下にあることから、良好と判断します。酸化安定度酸化安定度はminであり、当社推奨の管理限界値のmin以上であることから良好と判断します。有機物・有機化合物有機物・有機化合物は、IRチャートによる新油分析値との比較の結果、cm-付近に劣化の兆候を示すカルボン酸の吸収が確認されていないことから、良好と判断します。色相はLでした。汚染に係るパラメータの分析結果は良好と判断します。水分はppmであり、当社推奨の管理限界値の以下であることから良好と判断します。汚染粒子数はNAS級であり、当社推奨の管理限界値のNAS級以下であることから良好と判断します。汚染度物重量はmg/mlであり、当社推奨の管理限界値のmg/ml以下であることから良好と判断します。摩耗フェログラフィーによる摩耗粒子の観察の結果、潤滑状態が正常な場合に発生する摩耗粒子、異物の噛み込みや金属表面の微小突起により発生する切削粒子、金属潤滑部が局部的に油膜切れを起して発生するシビア粒子、金属接触が厳しく、且つ、摩擦熱が高い場合に発生する黒錆が比較的多く観察されました。異常摩耗の早期発見パラメータであるフェログラフィーのIs値がの乗とやや高く、摩耗粒子の形態観察の結果、潤滑状態が正常な場合に発生する摩耗粒子、異物の噛み込みや金属表面の微小突起により発生する切削粒子、金属潤滑部が局部的に油膜切れを起して発生するシビア粒子、金属接触が厳しく、且つ、摩擦熱が高い場合に発生する黒錆が比較的多く観察されました。金属濃度SOAP法により金属濃度を測定した結果、潤滑箇所で発生する金属接触によって検出される鉛がppm、錫がppm、外部から混入したと思われるバリウムがppm、ケイ素がppm検出されました。金属濃度酸溶解法により金属濃度を測定した結果、潤滑箇所で発生する金属接触によって検出される鉄が、鉛が、銅が、アンチモンが、錫がppm、亜鉛が、外部から混入したと思われるカルシウムが、バリウムが、ナトリウムが検出されました。
報告№109-09014 報告№109-09014 | 分析№109-000353 分析№109-000355 | 109-000355 | 、汚染度、軸受の潤滑状態を確認する。今回の採油は、対象設備の停止中に排油口から実施しているため、別紙油中粒子の沈降の影響に示すように、沈降の影響を受けて分析データが高濃度に出る可能性があります。今回の分析は、以上のことを踏まえて結果を検討します。汚染度および軸受の潤滑状態分析の結果、計数汚染度、重量汚染度共に当社推奨の管理限界値を超えていました。異常摩耗の早期発見パラメータであるフェログラフィーのIs値がの乗と高く、摩耗粒子の形態観察で疲労摩耗粒子が多く観察され、フィルタ表面の異物観察では、鉄錆、砂等が多く観察されました。さらにSOAP／D－SOAPで鉄が検出されたことから、汚染度が高い要因は、摩耗と外部混入異物の影響と考えられます。再分析の時期を理論的に求めたところ、最短で約時間となりました。この時間は、油中汚染物が均一になるために必要とする時間であり、この時間を経過すれば、再分析の結果から状態の傾向を確認することが可能となります。そのため、試運転などで数時間の運転が可能であれば、より的確に状況が確認できますので再分析を推奨します。を示す粘度、水分、全酸価、IR、RBOTの各データは良好の範囲にあることから、この油は継続使用可能と判断します。
報告№108-5071 報告№110-00397 | 分析№108-02721 分析№110-001818 | 110-001818 | 潤滑油は継続続使用可能な状態にあるものの、今後は障害予防を目的に以下の対策を推奨します。追加分析消泡性能が低下した場合、ギヤ歯面での油膜形成に影響が出て摩耗の発生が進展することがあります。今後は消泡性能低下の影響により摩耗が進展する可能性がありますので、フェログラフィーおよびSOAPを追加することを推奨します。分析周期の短縮今後、全酸価の上昇が予測されますので、同様に分析周期を短縮して傾向監視を強化することを併せて推奨します。分析結果全酸価が上昇していました。泡立ち試験の結果、消泡性能が低下していることが確認されました。粘度粘度はmm/sと新油値mm/sに比較して、粘度変化率は-.％で、当社推奨の管理限界値である±％以内にあり、良好と判断します。泡立ち試験泡立ち試験は-と新油に比較して高い値でした。水分は.ppmと当社推奨の管理限界値の以下であり、良好と判断します。全酸価全酸価は.mgKOH/gと新油値.mgKOH/gに比較して高いものの、IRの結果で油劣化の兆候を示すカルボン酸の吸収が確認されていないことから、良好と判断します。
報告№109-09136 報告№111-00643 | 分析№109-001160 分析№111-003219 | 111-003219 | 潤滑油および減速機は継続使用可能な状態にあると判断します。但し、今後も摩耗の進行を傾向監視するため、以下の対策を推奨します。定期的な分析切削摩耗の進行を監視するため、定期的に分析を実施し、摩耗の進行状況を確認することを推奨します。添加剤投与の確認SOAP-Tで亜鉛が高濃度に検出されました。本試料油のダフニースーパーギヤの新油データには、これらの添加剤は含まれていないことから、耐摩耗、極圧剤の入った添加剤を投与した可能性が考えられます。添加剤を投与した履歴がないか確認することを推奨します。添加剤投与の影響潤滑油の添加剤の中で、亜鉛系の添加剤は転がり軸受のリテーナーや冷却配管の銅と化学反応して銅をイオン化させることが知られています。本試料油の場合、一般に用いられている添加剤濃度の約倍程度の濃度になっていることから、イオン化への影響は少なからず生じます。添加剤の投与は機器への影響などを考慮して慎重に進めることを推奨します。バックラッシによる評価トライボ診断では、バックラッシの増加量を分析結果から計算できますので、構造が確認できる図面、ギヤの形式、歯形、モジュール、歯数、歯幅、油入替後の稼働時間ならびに分解点検後の稼働時間をお知らせ下さい。計算結果をご報告いたします。フェログラフィー異常摩耗の早期発見パラメータとして摩耗粒子を定量化して評価するフェログラフィーのIs値は、潤滑状態がやや厳しいの乗でした。摩耗粒子の形態で比較的多く観察された粒子は、潤滑状態が正常な場合に発生する摩耗粒子異物の噛み込みにより発生する切削粒子でした。これらの摩耗粒子が観察された場合、潤滑部で発生している摩耗形態は、正常なマイルド摩耗異物による切削摩耗であることが分かります。減速機で切削摩耗が発生した場合、減速機内部で使用されている転がり軸受が切削摩耗により生じた軌道面の損傷が起点となって寿命が分の程度に低下することがあることから、切削摩耗には十分注意する必要があります。切削摩耗の発生原因となる混入異物が残留している場合、この異物により切削摩耗が継続して発生する可能性があります。Iカップリング発光分光分析供試の潤滑油を分析した結果、検出された金属元素は、SOAPの結果表に示すように、鉄、鉛、銅、アンチモン、錫、リン、亜鉛、カルシウム、アルミニウム、ナトリウムでした。検出されたこれらの金属元素から発生箇所を推定すると鉄、鉛、銅、アンチモン、錫・ギヤ・軸受等リン、亜鉛、カルシウム・オイル添加剤アルミニウム、ナトリウム・外部混入異物であると思われます。このうち、機械部品が摩耗したと思われる元素はのグループです。尚、検出された亜鉛、カルシウムは添加剤として添加されている場合があります。当社にある本試料油のダフニースーパーギヤの新油データには、これらの添加剤は含まれていないことから、意図的に添加剤が投与されているとが推定されます。銅を使用した箇所の溶出・摩耗SOAPの結果、銅が検出されたことから、銅を使用した部分の溶出が発生しています。亜鉛系添加剤を使用している潤滑油で銅が検出される場合、潤滑系統内でこれらの金属が亜鉛系添加剤の影響により溶出することが知られています。今回の検出は、この溶出と摩耗の双方によるものと考えられます。今後、別紙鉱油の酸化に対する金属触媒の影響に示すように濃度の増加に伴い酸化速度が速まる可能性があります。計数汚染度は当社推奨の管理限界値を超えていました。フィルタ表面の異物観察で鉄錆、砂等が観察されたことから、汚染度が高い要因は、摩耗と外部混入異物の影響と思われます。IRIRの結果、新油のIRスペクトルと一致しない箇所が確認されました。耐摩耗性、極圧剤の入った添加剤を意図して投与したことが考えられます。
報告№109-09094 報告№112-00124 | 分析№109-000916 分析№112-000505 | 112-000505_date121122 | グリースは継続使用可能な状態にあると判断します。グリースの物理的性状は良好と判断します。≪状態監視とパラメータ≫分析の目的および各分析のパラメータは以下の通りです。特性低下目的：グリースの分析結果から、グリースの物理的性状や劣化傾向などを確認する。酸価JISK赤外線吸収スペクトルJISKちょう度JISK滴点JISK摩耗目的：グリース中の摩耗粒子を分析する事により、回転・摺動部の潤滑状態、摩耗劣化の程度、余寿命などを解析する。摩耗診断電子顕微鏡観察JISKX線マイクロアナリシス油中金属濃度JISK≪分析結果≫特性低下酸価：良好酸価mgKOH/gは管理基本値のmgKOH/gに比較し高くはあるものの、有機物・有機化合物試験の結果で油劣化の兆候を示すカルボン酸の吸収が見られないことから問題は無いと判断します。赤外線吸収スペクトル：良好ちょう度：良好ちょう度値はと○○管理限界値であるから以内に留まっています。滴点：良好滴点はと管理基本値のに比較し大きな変化はないことから、問題は無いと判断します。摩耗摩耗診断電子顕微鏡観察・X線マイクロアナリシス：今回は実施していません。油中金属濃度：今回は実施していません。
報告№109-09136 | 分析№109-001160 | 113-000678 | 潤滑油は継続使用可能な状態にあると判断します。計数汚染度はNAS級と、当社推奨の管理限界値以下であり、良好でした。．粘度、水分、全酸価、IR、RBOTの各データは良好でした。
報告№109-09136 報告№112-00589 | 分析№109-001160 分析№112-002476 | 112-002476_date130409 | 分析の結果、潤滑油の劣化は確認されていないことから、継続使用可能な状態にあると判断します。但し、油中の汚染度がやや高く、汚染物が軌道面に噛み込み摩耗が進行することが懸念されるため、以下の対策を推奨します。軸受分析の結果、軸受は継続使用可能な状態にあると判断します。但し、疲労摩耗が発生しており、今後も摩耗の進行を傾向監視するため、以下の対策を推奨します。更油および油槽内の清掃潤滑油が汚染されていることから、油槽内は汚染されていると思われますので、更油と油槽内の清掃を推奨します。更油する際には、新油もNAS級程度の清浄な潤滑油を更油することを推奨します。定期的な分析定期的に分析を実施することにより、データの変化から異常の兆候を早期に発見することが可能となります。また、今回は対象設備の初回分析であるため、あと最低でも回分析を実施し、分析データの変化から今後の分析周期を検討することを推奨します。今後、疲労摩耗の進行が懸念されるため、出来るだけ早めに回目の分析を実施することを推奨します。は、劣化はなく良好と判断します。粘度粘度は、mm/sと新油値.mm/sに比較して、粘度変化率は-％で、当社推奨の管理限界値である±％以内であり、良好と判断します。水分は、.ppmと当社推奨の管理限界値の以下であり、良好と判断します。酸価は、.mgKOH/gと新油値.mgKOH/g以下であり、良好と判断します。IRIRチャートの結果、新油と使用油のスペクトルパターンはほぼ一致し、また、油劣化の兆候を示すカルボン酸の吸収が確認されていないことから、良好と判断します。計数汚染度は当社推奨の管理限界値以下であるものの、やや高い値でした。計数汚染度計数汚染度は、NAS級と当社推奨の管理限界値NAS級以下であるものの、やや高い値でした。重量汚染度は、mg/mlと当社推奨の管理限界値mg/ml以下であり、良好と判断します。光学顕微鏡写真重量汚染度で濾過したフィルタ表面上の夾雑物を光学顕微鏡で観察した結果、金属片、鉄錆、砂等が観察されました。はフェログラフィーおよびSOAP-Tの結果から総合的に判断した結果、継続使用は可能ですが、機器の機能を保持するためにも傾向管理が有用と考えます。フェログラフィー【異常摩耗指数：Is値】Is値は異常摩耗の早期発見パラメータのつで、摩耗粒子を定量化するために用います。今回のIs値はの乗と高い値でした。フェログラフィー【定性分析：摩耗粒子および摩耗形態観察】観察された摩耗粒子は、以下の通りでした。正常な摩耗粒子・潤滑状態が正常なマイルド摩耗により発生。疲労摩耗粒子・繰返し応力を受けて発生。Iカップリング発光分光分析【SOAP-T】検出された金属元素から発生箇所を推定すると、以下の通りでした。鉄、ニッケル、亜鉛・軸受等リン・添加剤カルシウム、バリウム、ナトリウム、モリブデン・外部混入異物
報告№107-0279 報告№107-0279 | 分析№107-01481 分析№107-01481 | 107-01481 | 分析の結果、転がり軸受の寿命の指標となるフレーキングの発生が確認されなかったことから、本軸受は継続使用可能と判断します。計数汚染度は良好と判断します。計数汚染度は良好と判断します。計数汚染度はNAS級と当社推奨の管理限界値のNAS級以内にあり、良好と判断します。重量汚染度はmg/mlでした。重量汚染度はmg/mlでした。機器の潤滑状態機器の潤滑状態は正常と判断します。SOAPは良好と判断します。SOAPの結果、油の添加剤成分であるリンが検出されました。D－SOAPの結果、鉄および銅が検出されました。D－SOAPの結果、摩耗により発生する鉄および銅が検出されました。又、油の添加剤成分であるリンが検出されました。フェログラフィーの結果は良好です。フェログラフィーの結果、異常摩耗の早期発見パラメータであるIs値がのマイナス乗と良好の範囲にあることから、潤滑状態は正常と判断します。
報告№109-09136 報告№112-00225 | 分析№109-001160 分析№112-000901 | 112-000901 | 計数汚染度および重量汚染度は共に当社推奨の管理限界値を超えていました。前回に比較して計数汚染度はNAS級からNAS級にランク上昇し、当社推奨の管理限界値を超えていました。D－SOAPで油の添加剤成分であるリンが検出され、フィルタ表面の異物観察で表面が茶褐色で粘ちょう物が観察されたことから、汚染度が高い要因は、スラッジの影響と思われます。Iカップリング発光分光分析【SOAP／D－SOAP】前回に比較してD－SOAPで鉄、油の添加剤成分であるリンが増加していました。酸価は.mgKOH/gと新油値のに比較して高いものの、年に投与した当社製清浄分散剤TS－を投与した影響であり、異常ではありません。
報告№109-09136 報告№111-00666 | 分析№109-001160 分析№111-003354 | 111-003354_date120321 | トライボロジーを活用した設備診断法による結果、対象設備はピストンのオイルリングが若干摩耗して燃焼ガスのシール性が低下し始めていると推定されます。現時点では直ちに異常な状態にはならないと判断しますが、シール性が低下した場合、エンジンオイル中に混入した燃焼ガスがオイルの添加剤とが化学反応してメタルを摩耗させる異物になるため注意が必要です。今回のデータでは、メタルの摩耗は確認されていないことから継続使用は可能な状態にあると判断しますが、今後も摩耗の進行を傾向監視するため、以下の対策を推奨します。更油ディーゼルエンジン中にSOAP-Tでカルシウムが検出された場合、そのカルシウムは燃料中の微量硫黄分と潤滑油中の添加剤とが化学反応して硫酸カルシウムになっていることが知られています。硫酸カルシウムは、いわゆる石膏であり、軸受の軟質金属に喰い込んだり、埋め込まれたりして潤滑中に相手材を切削し、結果として軸受寿命が短くなることが弊社の研究結果から判明しています。本試料油は、このカルシウム濃度が比較的高いため軸受メタルの摩耗が促進する可能性が極めて高いことから、可能であれば更油を推奨します。定期的な分析エンジン油中に混入する燃焼ガスとエンジンオイルの添加剤との反応により生じる生成物によりメタル摩耗の進行が懸念されるため、今後は定期的な分析の実施による摩耗の進行状況を確認することを推奨します。次回点検でオイルリングの点検燃焼ガス中の硫黄分と添加剤が反応して生成したカルシウム化合物が若干高い濃度を示していました。これは、オイルリングの摩耗により燃焼ガスのシール性が低下したためと推定されることから、次回点検ではオイルリングの摩耗状態の点検を推奨します。フェログラフィー異常摩耗の早期発見パラメータとして摩耗粒子を定量化して評価するフェログラフィーのIs値は、潤滑状態がやや厳しいの乗でした。摩耗粒子の形態で比較的多く観察された粒子は、潤滑状態が正常な場合に発生する摩耗粒子金属潤滑部が局部的に油膜切れを起して発生するシビア粒子金属接触が厳しく、且つ、摩擦熱が高い場合に発生する黒錆局部的に高圧・高温となる場合に発生するフリクションポリマでした。これらの摩耗粒子が観察された場合、潤滑部で発生している摩耗形態は、正常なマイルド摩耗潤滑状態がやや厳しい凝着摩耗であり、そして局部的ではあるものの高圧・高温の箇所が発生していることも分かります。フリクションポリマは、潤滑油が摺動面に押し込められ高圧状態になると同時に、圧縮熱により高温状態になった結果、基油自身が重合反応を起こし生成することが知られています。そのため、高圧高温状態の解消がなされなければ、潤滑油の劣化が進行し、粘度上昇に因る潤滑異常に進展する場合があります。Iカップリング発光分光分析供試の潤滑油を分析した結果、検出された金属元素は、SOAP-Tの結果表に示すように、鉄、鉛、リン、亜鉛、カルシウム、ナトリウムでした。検出されたこれらの金属元素から発生箇所を推定すると鉄、鉛・エンジン部品リン、亜鉛、カルシウム・オイル添加剤ナトリウム・外部混入異物であると思われます。このうち、機械部品が摩耗したと思われる元素はのグループです。カルシウムなどの析出SOAP-Tでカルシウムが.ppm検出されました。この影響については、別紙カルシウムなどの析出をご覧ください。計数汚染度計数汚染度はNAS級以上と汚染されていましたが、これはNAS等級～μmのレンジが級以上であり、フィルタ表面の異物観察で金属片、鉄錆、砂、すす等が観察されたことから、汚染度が高い要因は、摩耗、エンジンオイルの反応生成物と外部混入異物の影響と思われます。潤滑油は、SOAP-Tでカルシウム濃度が比較的高いため軸受メタルの摩耗が促進する可能性が極めて高いことから、可能であれば更油を推奨します。粒度分布粒度分布は.～μmの範囲にあり、.μmにピークが確認されました。μm以下の粒子が多いことから、これらの微小サイズの粒子は燃焼して発生したすす等であると推定されました。潤滑は、H～Hの間、時間使用されましたが、粘度、水分、酸価、IRの各項目のデータは総合的に判断して良好でした。粘度は良好と判断します。粘度は、当社推奨の管理限界値内にあり、潤滑状態も正常な範囲にあることからも良好な状態であると判断します。水分は良好と判断します。水分は、当社推奨の管理限界値の以下にあり良好と判断します。酸価は良好と判断します。酸価は、新油値mgKOH/gからやや高い値を示しているものの、IRの結果で油劣化の兆候を示すカルボン酸が確認されていないことから良好と判断します。塩基価は良好と判断します。塩基価は、当社推奨の管理限界値mgKOH/gより高い値を示していることから良好と判断します。IRは良好と判断します。IRの結果、IRチャートに示すように新油に比較して変化がなく、油劣化兆候を示すカルボン酸の吸収も確認されていなかったことから良好と判断します。
報告№105-0186 | 分析№105-01257 | 105-01257_○ | トライボ診断により、機器軸受の潤滑状態、潤滑油の劣化状態を診断することを目的としました。分析の結果、摩耗は安定しており、継続使用可能と判断します。このことは、以下のことから判断しました。計数汚染度がNAS級と前回のNAS級に比較して等級に変化はなく、清浄なレベルにあること。D－SOAPの結果、軸受メタルの摩耗により発生する錫が検出されなかったこと。異常摩耗の早期発見パラメータであるフェログラフィーのIs値が.と良好の範囲にあること。
報告№107-6588 報告№107-4553 | 分析№107-02904 分析№107-02747 | 107-02747 | トライボ診断の結果、潤滑油の基本特性、摩耗、汚染について以下のことが分りました。基本特性油の基本特性としての粘度、全酸価、全塩基価は新油データを基準として評価しますが、今回は油名が不明であったため、比較評価は出来ませんでした。正確な評価には、新油値、或いは新油の提供が必要です。IRの結果、油劣化の兆候を示すカルボン酸と思われる吸収が確認されたことから、油が劣化している可能性が考えられました。摩耗状態油中摩耗粒子の観察結果から、金属接触が厳しい場合に発生するシビア粒子が観察されたことから、摺動面の潤滑は厳しい潤滑状態にあることが確認出来ました。弊社では潤滑状態の過酷度を知るパラメータとして、摩耗粒子の測定結果を定量化したIs値を適用しています。今回、このパラメータによる評価をした結果、本試料の潤滑状態は流体潤滑から混合潤滑領域の初期的段階にあることが分かり、摩耗が更に進行する可能性があることが分かりました。汚染状態エンジンオイルとしての汚染度は、高い値でした。汚染度が高い要因は、SOAPで鉄、油の添加剤成分であるリン、亜鉛、カルシウムが比較的多く検出されたことから、摺動面の摩耗や油の添加剤成分の析出によるものと思われます。総合判断油劣化が確認され、汚染度が高いことから、更油を実施する必要があります。機器は、汚染物が摺動面に噛み込み摩耗が進行することで、摺動面が円滑に回転しなくなるため、シリンダおよびクランクメタルの摩耗進行に注意が必要です。採油後の再分析の採油周期は、油量、ポンプと出油量、ラインフィルタの精度により計算出来るため、これら情報の提供により計算しますので、計算が必要な場合は弊社営業担当者に連絡をお願いします。
|  | 114-000346 | 分析の結果、全てのデータは管理基準値内にあり、潤滑油は継続使用可能な状態にあると判断します。但し、計数汚染度は管理限界値以内であるものの、やや高いことから、以下の対策を推奨します。定期的な分析今後、汚染粒子数が増加した場合、油中の固形異物が潤滑部へ噛み込み、切削摩耗が発生する可能性が高まることや、バルブ類の動作障害やフィルタおよびストレーナの目詰まりが発生することが懸念されます。定期的に分析を実施し、汚染粒子数の増加を監視することを推奨します。分析結果※判定：A＝異常なし、B＝軽度の性状変化、C＝要注意粘度【判定：A】粘度はmm/sと管理基準値.～mm/s以内にあり、良好です。水分【判定：A】水分はppmと管理基準値以下であり、良好です。酸価【判定：A】酸価は.ngKOH/gと管理基準値.ngKOH/g以下であり、良好です。計数汚染度【判定：B】計数汚染度はNAS級と管理基準値級以下であるものの、やや高い値でした。重量汚染度【判定：A】重量汚染度は.mg/mlと管理基準値mg/ml以下であり、良好です。
報告№108-5071 報告№110-00714 | 分析№108-02721 分析№110-003321 | 110-003321 | 潤滑油は継続続使用可能な状態にあるものの、今後は障害予防を目的に以下の対策を推奨します。分析周期の短縮今後、全酸価の上昇が予測されますので、分析周期を短縮して傾向監視を強化することを推奨します。定期的な分析水分が前回同様に新油に比較して高い値を示しています。使用油であるAlphasynPGは、ポリグリコールベースの合成ギヤオイルであるため、水分を吸収しやすい特性があります。今後は定期的な分析により、水分濃度の増加とともに水分の影響による腐食摩耗の発生に注意し管理されることを推奨します。分析結果水分が新油に比較してやや高い値でした。粘度粘度は.mm/sと新油値.mm/sに比較して、粘度変化率は-.％で、当社推奨の管理限界値である±％以内にあり、良好と判断します。泡立ち試験泡立ち試験は-と新油と同レベルにあることから、良好と判断します。水分はppmと新油値より高い値でした。全酸価全酸価はmgKOH/gと新油値.mgKOH/gに比較して高いものの、IRの結果で油劣化の兆候を示すカルボン酸の吸収が確認されていないことから、良好と判断します。
報告№109-0008 報告№109-0008 | 分析№109-00028 分析№109-00028 | 109-00028 | 分析の結果、前回に比較して計数汚染度がランク増加し、やや高い値であることが分かりました。摩耗粒子の形態観察で金属接触が厳しい場合に発生するμmサイズのシビア粒子、外部から混入したと思われる鉄錆、砂等が観察され、フィルタ表面の異物観察で鉄錆、砂等が観察されたことから、汚染度が増加した要因は、サーボシリンダ内壁およびポンプ内部の摩耗進行、外部混入異物の影響と考えられました。観察されたシビア粒子は、視野に個と少ないことから、直ちに異常ではないものの、今後、さらに摩耗が進行し汚染度が増加した場合、バルブ類の動作障害やフィルタおよびストレーナの目詰まり等が発生することが懸念されるため、夏期ピーク前に再度分析を実施し、汚染度および摩耗の進行状況を確認されることを推奨します。尚、本設備には濾過機が設置されており、常時運転しているため、常に清浄な状態に保持され摩耗の変化が生じても検出されない可能性もありえます。潤滑状態をより正確に把握するには、濾過機の入口と出口から採油を実施し、その差異から濾過効率を求め、それを根拠に摩耗の進行状況を確認されることを併せて推奨します。は良好と判断します。粘度は良好と判断します。粘度はmm/sと新油値mm/sに比較して、粘度変化率は-％で、当社推奨の管理限界値である±％以内にあり、良好と判断します。水分は良好と判断します。水分は.ppmと当社推奨の管理限界値の以下にあり、良好と判断します。全酸価は良好と判断します。全酸価は.mgKOH/gと新油値に比較して高い値であるものの、年月に当社製清浄分散剤TS－を投与した影響であり、異常ではありません。IRの結果、良好と判断します。IRの結果、油劣化の兆候を示すカルボン酸の吸収が確認されていないことから、良好と判断します。計数汚染度はやや高い値となっています。計数汚染度はやや高い値となっています。計数汚染度はNAS級と当社推奨の管理限界値のNAS級以内にあるものの、やや高い値となっています。重量汚染度は良好と判断します。重量汚染度は.mg/mlと当社推奨の管理限界値のmg/ml以内にあり、良好と判断します。機器の潤滑状態機器の潤滑状態は正常と判断します。SOAPの結果は良好です。SOAPの結果、油の添加剤成分であるリンがppm検出されています。D－SOAPの結果は良好です。D－SOAPの結果、鉄が、外部から混入したと思われるナトリウムが検出されています。フェログラフィーの結果、金属接触が厳しい場合に発生するμmサイズのシビア粒子、外部から混入したと思われる鉄錆、砂等が観察されています。異常摩耗の早期発見パラメータであるフェログラフィーのIs値が．×のマイナス乗と良好の範囲にあり、摩耗粒子の形態観察の結果、金属接触が厳しい場合に発生するμmサイズのシビア粒子、外部から混入したと思われる鉄錆、砂等が観察されています。
報告№109-09249 報告№112-00272 | 分析№109-001747 分析№112-001089 | 112-001089_date120927 | 潤滑油および軸受は継続使用可能な状態にあると判断します。但し、今後も摩耗の進行を傾向監視するため、以下の対策を推奨します。定期的な分析摩耗の進行を監視するため、定期的に分析を実施し、分析データによる摩耗の進行状況を確認することを推奨します。はフェログラフィーおよびSOAP／D-SOAPの結果から総合的に判断した結果、やや厳しい状態にあると考えられます。フェログラフィー【定量分析：Is値】Is値は異常摩耗の早期発見パラメータのつで、摩耗粒子を定量化するために用います。今回のIs値はの乗とやや高い値でした。フェログラフィー【定性分析：摩耗粒子および摩耗形態観察】分析結果から比較的多く観察された粒子は、以下の通りでした。正常な摩耗粒子・潤滑状態が正常なマイルド摩耗により発生。フリクションポリマ・局部的に高圧・高温となる場合に発生。観察された摩耗粒子の中でもフリクションポリマは、注意が必要です。フリクションポリマは、潤滑油が軌道面に押し込められ高圧状態になると同時に、圧縮熱により高温状態になった結果、基油自身が重合反応を起こし生成することが知られています。そのため、高圧高温状態の解消がなされなければ、潤滑油の劣化が進行し、粘度上昇に因る潤滑異常に進展する場合があります。Iカップリング発光分光分析【SOAP／D-SOAP】検出された金属元素から発生箇所を推定すると、以下の通りでした。鉄、亜鉛・軸受等カルシウム、バリウム、ナトリウム・外部混入異物水分、汚染粒子数、汚染度物重量は共に良好でした。．粘度、全酸価、酸化安定度、有機物・有機化合物の各データは良好でした。分析結果特性低下特性低下に係るパラメータの分析結果は良好と判断します。粘度粘度はmm/sと新油値mm/sに対する粘度変化率は+％で、当社推奨の管理限界値である±％以内にあり、良好と判断します。全酸価添加油の全酸価は、油メーカによって初期値が違うため統一した管理基準を設定するのが困難であることから、当社では管理限界値を設定しておらず、新油分析値との比較及び他の分析項目の結果より全酸価の状態判断を行います。その結果、全酸価は.mgKOH/gと新油値.mgKOH/gに比較して若干高くなっていますが、IRチャートに示すように劣化の兆候として現れるカルボン酸などの有機物・有機化合物の発生が確認されていないことから、良好と判断します。酸化安定度酸化安定度はminであり、当社推奨の管理限界値のmin以上であることから良好と判断します。有機物・有機化合物有機物・有機化合物は、IRチャートによる新油分析値との比較の結果、cm-付近に劣化の兆候を示すカルボン酸の吸収が確認されていないことから、良好と判断します。色相はLであり、新油値のL.に比較して大きな変化はないことから、良好と判断します。汚染に係るパラメータの分析結果は良好と判断します。水分はppmであり、当社推奨の管理限界値の以下であることから良好と判断します。汚染粒子数はNAS級であり、当社推奨の管理限界値のNAS級以下であることから良好と判断します。汚染度物重量は.mg/mlであり、当社推奨の管理限界値のmg/ml以下であることから良好と判断します。摩耗フェログラフィーによる摩耗粒子の観察の結果、潤滑状態が正常な場合に発生する摩耗粒子、局部的に高圧・高温となる場合に発生するフリクションポリマが比較的多く観察されました。異常摩耗の早期発見パラメータであるフェログラフィーのIs値がの乗とやや高く、摩耗粒子の形態観察の結果、潤滑状態が正常な場合に発生する摩耗粒子、局部的に高圧・高温となる場合に発生するフリクションポリマが比較的多く観察されました。金属濃度SOAP法により金属濃度を測定した結果、金属元素は検出されなかった。金属濃度酸溶解法により金属濃度を測定した結果、潤滑箇所で発生する金属接触によって検出される鉄が、亜鉛が、外部から混入したと思われるカルシウムが、バリウムが、ナトリウムが検出されました。
報告№109-09136 報告№113-00020 | 分析№109-001160 分析№113-000045 | 113-000045_date130430 | 潤滑油は継続使用可能な状態にあると判断します。前回同様に粘度、全酸価、IR、RBOTの各データは良好でした。尚、別紙RBOTの減少傾向から油の余寿命を求めた結果、本試料は直近の更油から起算して稼働日数が年月まで使用可能であることが分かりました。本試料油の添加剤は、一般に、タービン油に比較して極圧添加剤や摩耗防止剤などの濃度が高く、この影響でRBOT試験の結果が変動する傾向があります。そのため、ギヤ油の余寿命の評価をタービン油と同等の精度で得るには、RBOTの結果に加え、粘度、全酸価、IRなどのデータを総合的に判断することが必要です。前回同様に水分は良好でした。
報告№102-0111 報告№102-0111 | 分析№102-00863 分析№102-00863 | 102-00863 | 分析の結果、を示す粘度、水分、全酸価、IR、RBOTの各データは当社推奨の管理目安内にあり、この油は継続使用可能と判断します。一方、本試料油は、μmサイズのフィルタが設置されており、フィルタにより油中の粒子が除去されています。したがって、このフィルタの濾過による減少率を考慮して潤滑状態を解析する必要があります。解析を行うための基本的な理論は、別添資料潤滑油中摩耗粒子の平衡濃度の計算に示す摩耗粒子が平衡濃度に到達することを基に解析を進めます。フィルタによる油中の摩耗粒子の減少率はフィルタの入口と出口の汚染度を評価し、その結果から求めますが、今回はフィルタの出口から採取した試料がありませんので、減少率を濾過能力が良好とされる一般的な減少率.として解析を進めます。減少率はフィルタの吐出量と総油量との比から換算します。本機のフィルタの吐出量は毎時L、設備油量はLですので減少率は.となります。フィルタにより時間で％の粒子が減少するとした場合、油がパスして増加する粒子数は、今回計数汚染度の～μmレンジですと個/mlの％の個/mlとなります。更に、この発生粒子数から平衡濃度を計算します。平衡濃度は下式により求めます。平衡濃度＝発生粒子数／減少率・式フィルタが設置されていない場合の減少率を.とすると平衡濃度は個/mlとなります。このことから分かるように、本試料油中の汚染度は、フィルタが設置されていることでNAS級と清浄になっていますが、フィルタがないと仮定した場合、計算により求めたように～μmレンジの汚染度はNAS級の汚染状態になる可能性を示唆するものととらえる事が出来ます。他のレンジを同様に計算すると以下のようになり、NAS級となります。～～～～以上等級級以上のことから、フィルタの影響で汚染状態は清浄になってはいるものの、実際は若干メタルコンタクトが発生していると思われます。尚、傾向を見るため、制御油タンクから採油すると同時にフィルタ出口から採油を実施し、分析結果から減少率を導き、その減少率を上記方法によりフィルタがない場合の粒子数を求め、その粒子数の変化により金属接触が進行しているか落ち着いてきているのかを確認されることを推奨します。
報告№109-09249 | 分析№109-001747 | 113-002162 | 潤滑油は継続使用可能と判断します。軸受は継続使用可能な状態にあると判断します。但し、Is値が注意領域にあることから、今後の摩耗推移を確認するためにも傾向監視を継続することが有効です。定期的な分析今後の摩耗の推移を監視するため、定期的に分析を実施することを推奨します。異常摩耗の早期発見パラメータであるIs値は前回のレベルから注意領域のレベルに上昇したことから今後の摩耗推移を確認することが有用です。水分、汚染粒子数、汚染物重量の各データは良好です。．粘度、全酸価、酸化安定度、有機物・有機化合物、色相の各データは良好です。
報告№109-09014 報告№109-09014 | 分析№109-000358 分析№109-000365 | 109-000365 | グリースの物理的性状、汚染度、軸受の潤滑状態を確認する。グリースの物理的性状グリースの物理的性状を示すちょう度を除く項目は良好でした。ちょう度が当社推奨の管理下限値を超え、新グリースのに比較して低下しになっており、グリースが硬化していることが分かりました。硬化したグリースは、油分の流動性が低下し、ギヤ歯面での良好な油膜保持に影響がでる可能性があるため、グリースを交換されることを推奨します。ギヤの潤滑状態D－SOAPで鉄が検出されたものの、ギヤ歯面から発生した摩耗粒子が観察されなかったことから、ギヤは継続使用可能と判断します。尚、報告書の管理表中に示しているSOAP／D-SOAPは、グリース潤滑の場合、摩耗粒子が均一に分散していないため、測定値が大きく変動することがありますので参考値としてお考え下さい。
報告№109-09136 報告№111-00517 | 分析№109-001160 分析№111-002375 | 111-002375 | 潤滑油および軸受は継続使用可能な状態にあると判断します。最適な採油方法本試料油は、機器停止中に油面継電器から採油されています。機器が停止している状態では、別紙油粒子の沈降の影響に示すように油槽内で撹拌がなくなり固形物が沈降するため、油中汚染度は低くなると推定されます。今後の採油は、極力運転中もしくは停止直後の油槽中層部から実施されることを推奨します。、汚染状態、は良好でした。
|  | 113-001984 | 対象設備は、継続使用可能と判断します。但し、将来的な摩耗進行の有無を確認するためにも傾向監視を継続することが有効です。に示す内容をご確認ください。潤滑油潤滑油は油名が不明であることから、性能評価をすることが出来ませんでした。に示す内容をご確認ください。定期的な分析摩耗推移の傾向を把握し、摩耗進行の将来予測を行うために、定期的に分析を実施することを推奨します。新油の分析粘度、塩基価は、油の性能を評価するパラメータの一種です。油の性能低下は、新油との比較が必要なことから、未使用油の提供および分析による比較評価を推奨します。はフェログラフィーおよびSOAP-Tの結果から総合的に判断した結果、継続使用は可能ですが、機器の機能を保持するためにも傾向管理が有用と考えます。フェログラフィー【定量分析：Is値】Is値は異常摩耗の早期発見パラメータのつで、摩耗を定量化するために用います。Is値はの乗とやや高い値でした。フェログラフィー【定性分析：摩耗粒子の形態観察】比較的多く観察された粒子は、以下の通りです。正常な摩耗粒子・潤滑状態が正常なマイルド摩耗により発生。Iカップリング発光分光分析【SOAP-T】摩耗発生箇所は、以下のように推定します。鉄、鉛、銅、クロム、アンチモン、錫・エンジン部品等リン、亜鉛、カルシウム、マグネシウム・添加剤アルミニウム、ナトリウム、モリブデン・外部混入異物コンロッドメタル或いはクランクメタル等の摩耗SOAP-Tで錫がppm、鉛が、アンチモンが、銅が検出されたことから、コンロッドメタル或いはクランクメタル等が摩耗していると推定します。詳細は、別紙コンロッドメタル・クランクメタルの摩耗をご覧ください。粘度粘度は.mm/sでした。新油との比較による評価が必要です。水分はと当社推奨の管理限界値以下であり、良好でした。塩基価は.mgKOH/gでした。新油との比較による評価が必要です。
報告№109-09136 報告№112-00091 | 分析№109-001160 分析№112-000310 | 112-000310 | 潤滑油は継続使用可能な状態にあると判断します。粘度、全酸価、IR、RBOTの各データは良好でした。油の余寿命は、使用油の使用期間または使用時間が不明であったため、ご依頼の油の余寿命に関する検討は行えませんでした。ただし、分析の結果で新油値がminであったことから、使用期間を仮にヶ月間と仮定すれば余寿命は十二分にあると言えます。可能であれば、使用期間、あるいは使用時間の情報をご提供下さい。本試料油の添加剤は、一般に、タービン油に比較して極圧添加剤や摩耗防止剤などの濃度が高く、この影響でRBOT試験の結果が変動する傾向があります。そのため、ギヤ油の余寿命の評価をタービン油と同等の精度で得るには、RBOTの結果に加え、粘度、全酸価、IRなどのデータを総合的に判断することが必要です。水分は良好でした。
報告№109-09341 報告№109-09341 | 分析№109-002431 分析№109-002431 | 109-002431 | ディーゼル機関フィルタ下流側圧力制御逆止弁前オイルパンにL補給し、ポールフィルタでオイルパン内の潤滑油の濾過を実施し、その後、プライミングポンプを起動して、時間循環しながら機関付潤滑油フィルタを通して濾過を実施した。その後プライミングポンプを停止して採油を実施した。濾過の効果を確認する。○汚染度濾過前のNAS級以上に比較してNAS級とランク減少していました。○フェログラフィーおよびSOAP／D－SOAP異常摩耗の早期発見パラメータは、ディーゼル発電機の潤滑油としてはやや高いの乗でした。また、観察された摩耗粒子は、μm以下の微小な鉄系摩耗粒子が多く観察されました。SOAPで鉄、銅、D－SOAPで鉄が検出されました。濾過の効果オイルパンの潤滑油をポールフィルタで濾過し、時間循環して濾過を実施したことで、フィルタ下流側はNAS級と清浄な状態になりました。汚染粒子数はNAS級と清浄でした。汚染粒子数はNAS級と清浄でした。汚染度物重量は.mg/mlでした。摩耗観察された摩耗粒子は、μm以下の微小な鉄系摩耗粒子が比較的多く観察されました。異常摩耗の早期発見パラメータであるフェログラフィーのIs値がの乗とやや高く、摩耗粒子の形態観察の結果、観察された摩耗粒子は、μm以下の微小な鉄系摩耗粒子が比較的多く観察されました。金属濃度SOAP金属濃度SOAPの結果、鉄、銅、油の添加剤成分であるリン、亜鉛、カルシウム、マグネシウム、ホウ素、外部から混入したと思われるアルミニウム、ケイ素、ナトリウムが検出されました。金属濃度酸溶解法金属濃度酸溶解法の結果、鉄、油の添加剤成分であるリン、カルシウム、外部から混入したと思われるアルミニウム、ナトリウムが検出されました。
報告№108-0204 報告№108-0199 | 分析№108-01503 分析№108-01407 | 108-01407 | 、軸受の潤滑状態を確認する。今回の採油は、対象設備の停止中に排油口から実施しているため、油循環中に採油した場合に比較し、油中粒子の沈降の影響を受け、分析データが高濃度に出る可能性があります。今回の分析は以上のことを踏まえて結果を検討しました。を示す粘度、水分、全酸価、RBOTの各データは良好の範囲にあることから、この油は継続使用可能と判断します。軸受の潤滑状態摩耗粒子の形態観察で異物の噛み込みにより発生する切削粒子、外部から混入したと思われる鉄錆、砂等が多く観察されました。今回の採油は対象設備の停止中に排油口から採油を実施しているため、観察された異物は、排油口配管内部に残留していた汚染物が検出された可能性が高いものと思われますが、観察された摩耗粒子の形態は切削摩耗であり、異物が混入していない状態に比較して、摩耗進行速度が速く注意が必要です。今後更に摩耗が進行することが懸念されるため、運転を再開している場合、再度分析を実施し、今回の分析項目に計数汚染度、SOAP／D－SOAPの分析項目を追加して、再度分析を実施し、汚染度および摩耗の進行状況を確認されることを推奨します。採油について上述しましたように今回の採油は対象設備の停止中の採油であるため、油中の摩耗粒子などが平均的に分散した状態とはいえない状態で採油されている可能性があります。油槽排油口から採油を行う場合は、配管分の油量は廃油し、配管中に残留している汚染粒子を出来る限り排除することを併せて推奨します。
報告№109-09094 報告№110-00147 | 分析№109-000930 分析№110-000586 | 110-000586 | ちょう度値と新グリース値に比較して上昇し、当社推奨の管理上限値であるを超えていることから、軟化していることが分かりました。軟化したグリースを使用した場合、グリースの漏洩や軸受等で油膜切れが発生することが懸念されます。有機物・有機化合物試験で検出されたピークには新グリースと異なるピークが検出されました。グリースが軟化していたため、以下の対策が必要です。グリースを交換されることを推奨します。なお、IRの結果で新油と異なるピークが確認されたことから、グリース名が違うか、或いは、異種グリースが混入した可能性が考えられますので、確認する必要があります。≪状態監視とパラメータ≫分析の目的および各分析のパラメータは以下の通りです。特性低下目的：グリースの分析結果から、グリースの物理的性状や劣化傾向などを確認する。全酸価JISK赤外線吸収スペクトルJISKちょう度JISK滴点JISK摩耗目的：グリース中の摩耗粒子を分析する事により、回転・摺動部の潤滑状態、摩耗劣化の程度、余寿命などを解析する。摩耗診断電子顕微鏡観察JISKX線マイクロアナリシス油中金属濃度）JISK≪分析結果≫特性低下全酸価：良好全酸価.mgKOH/gは新油値の.mgKOH/gに比較し高くはあるものの、有機物・有機化合物試験の結果で油劣化の兆候を示すカルボン酸の吸収が見られないことから問題は無いと判断します。赤外線吸収スペクトル：良好ちょう度：要処置ちょう度値はと当社推奨の管理上限値であるを超えていました。滴点：良好滴点はと当社推奨の管理限界値であるから以内に留まっています。摩耗摩耗診断電子顕微鏡観察・X線マイクロアナリシス：今回は実施していません。油中金属濃度：今回は実施していません。
報告№109-09094 報告№111-00372 | 分析№109-000870 分析№111-001682 | 111-001682 | は良好と判断します。尚、RBOTがminと新油値のminに比較してmin減少していました。このまま継続使用した場合、この減少傾向から限界値に到達するのは、別紙図RBOTの減少傾向に示すように年月と推定されました。残りの継続使用期間は、約年であると予測されます。潤滑油は継続使用可能な状態にあると判断します。≪状態監視とパラメータ≫分析の目的および各分析のパラメータは以下の通りです。特性低下目的：油の分析結果から、や劣化傾向ならびに添加剤の消耗程度、残存寿命などを確認する。粘度JISK全酸価JISK赤外線吸収スペクトルJISK酸化安定度試験JISK汚染目的：油の分析結果から、砂塵あるいは水・異種油などによるや、異物混入の有無を確認する。水分JISK計数汚染度JISB重量汚染度JISB光学顕微鏡観察摩耗目的：油中の摩耗粒子を分析する事により、回転・摺動部の潤滑状態、摩耗劣化の程度、余寿命などを解析する。摩耗診断電子顕微鏡観察JISKX線マイクロアナリシス油中金属濃度JISK≪分析結果≫特性低下粘度：良好粘度値mm/sの新油値mm/sに対する変化率は+.％であり、当社推奨の管理限界値±％以内に留まっています。全酸価：良好全酸価.mgKOH/gは新油値の.mgKOH/g以内にあることから問題は無いと判断します。赤外線吸収スペクトル：良好酸化安定度試験：良好酸化安定度試験の結果、数値minは当社推奨の管理限界値min以上に留まっており、現時点での使用は可能と判断します。汚染水分：良好水分値.ppmは当社推奨の管理限界値以内に留まっています。計数汚染度：今回は実施していません。重量汚染度：今回は実施していません。光学顕微鏡観察：今回は実施していません。摩耗摩耗診断電子顕微鏡観察・X線マイクロアナリシス：今回は実施していません。油中金属濃度：今回は実施していません。
報告№108-0227 報告№110-00695 | 分析№108-01664 分析№110-003247 | 110-003247 | 軸受は継続使用可能な状態にあると判断します。今後も定期的に分析を実施し、保持器の摩耗の進行状況を確認することを推奨します。
報告№109-09136 報告№112-00409 | 分析№109-001160 分析№112-001719 | 112-001719 | 潤滑油は継続使用可能な状態にあると判断します。但し、今後は障害予防を目的に以下の対策を推奨します。追加分析消泡性能が低下した場合、ギヤ歯面での油膜形成に影響が出て摩耗が進展することがありますので、フェログラフィーおよびSOAP-Tを追加して摩耗により発生する油中金属濃度や潤滑状態を確認することを推奨します。泡立ち試験泡立ち試験の結果は、-と新油値が-であるのに比較して高い値となっていたことから、消泡性能が低下していることが分かりました。今後の使用状況によっては油の酸化劣化が進行したり、ギヤ歯面およびベアリング軌道面で油膜切れが発生したりする場合があるため、消泡剤の添加による消泡性能の改善など何らかの対応が必要になると思われます。分析結果は良好と判断します。粘度粘度はmm/sと新油値mm/sに比較して、粘度変化率は-.％で、当社推奨の管理限界値である±％以内にあり、良好と判断します。泡立ち試験泡立ち試験は-と新油値に比較して高い値でした。水分はと当社推奨の管理限界値の以下にあり、良好と判断します。酸価は.mgKOH/gと新油値.mgKOH/gに比較して高いものの、IRの結果で油劣化の兆候を示すカルボン酸の吸収が確認されていないことから、良好と判断します。
報告№107-0483 | 分析№107-02875 | 107-02875 | トライボ診断により、機器軸受の潤滑状態、潤滑油の劣化状態を診断する。分析の結果、異常摩耗の早期発見パラメータであるフェログラフィーのIs値がの乗とやや高い値を示していました。観察された摩耗粒子には、硬い異物の噛み込みにより発生する切削粒子、局部的な油膜切れにより発生したシビア粒子、外部から混入した鉄錆や砂が観察されていることから、Is値が高い要因は、摩耗粒子の発生と外部混入異物によるものと考えられました。現在のところ、転がり軸受の寿命の指標となるフレーキングの発生は確認されていないことから、本軸受は継続使用可能な状態あると思われますが、摩耗粒子発生時には軌道面に損傷が発生しており、これが起点となってフレーキングに進展することが懸念されるため、ヶ月以内にトライボ診断を実施し、摩耗の進行状況を監視することを推奨します。このことは、計数汚染度がNAS級と高い値であること転がり軸受の摩耗により発生する鉄がSOAPでppm、D－SOAPでppm検出されたこと異常摩耗の早期発見パラメータであるフェログラフィーのIs値がの乗と高く、硬い異物の噛み込みにより発生する切削粒子、局部的な油膜切れにより発生したシビア粒子が観察されたこと以上のことから判断しました。尚、を示す全酸価、IRの各データは良好の範囲にあることから、この油は継続使用可能と判断します。
報告№107-0287 報告№107-0287 | 分析№107-01519 分析№107-01520 | 107-01520 | 濾過前の試料油を分析した結果、計数汚染度が前回NAS級から、今回NAS級に約ヶ月でランク増加しました。D－SOAPで前回に比較して錫がからに増加していました。）軸受メタルの摩耗軸受メタルの摩耗が確認されました。今後、更に摩耗が進行することが懸念されます。）汚染度の増加摩耗粒子の形態観察およびフィルタ写真の結果、摩耗粒子とともに、鉄錆、砂等が観察されたため、汚染度が増加した要因は、摩耗粒子および外部から混入したと思われる異物によるものと考えられました。これらの障害発生に対する弊害を勘案の上、ヶ月後に再度分析を実施し、摩耗の進行状況を確認することを推奨します。
報告№109-09447 報告№110-00768 | 分析№109-002782 分析№110-003691 | 110-003691 | 軸受および潤滑油は継続使用可能な状態にあると判断します。本試料油は、機器停止中にドレンバルブから採油されているにもかかわらず汚染度を示すデータは良好でしたが、今後の採油は、極力運転中もしくは停止直後の油槽中層部から実施されることを推奨します。
報告№105-0410 報告№105-0410 | 分析№105-02689 分析№105-02689 | 105-02689 | 分析の結果、全てのデータが良好であることから、本試料油は継続使用可能であり、軸受の潤滑状態も正常と判断します。この油は継続使用可能と判断します。粘度は良好と判断します。粘度はmm/sと管理限界値以内にあり、良好と判断します。水分は良好と判断します。水分はppmと管理限界値の以下にあり、良好と判断します。全酸価は良好と判断します。全酸価は.mgKOH/gと新油データの以内にあり、良好と判断します。IRは良好と判断します。IRの結果、油劣化の兆候を示すカルボン酸の吸収が確認されていないことから、継続使用可能な状態にあると考えられます。計数汚染度、重量汚染度、共に良好と判断します。計数汚染度は良好と判断します。計数汚染度はNAS級と当社推奨の管理限界値のNAS級以内にあり良好と判断します。重量汚染度は良好と判断します。重量汚染度は.mg/mlと当社推奨の管理限界値のmg/ml以内にあり良好と判断します。機器の潤滑状態フェログラフィーの結果、異常摩耗の早期発見パラメータであるIs値が.と良好の範囲にあり、潤滑状態は良好と判断します。SOAPは良好と判断します。SOAPの結果、摩耗により発生する鉄および錫が検出されていないことから良好と判断します。尚、油の添加剤成分であるリンが検出されました。D－SOAPの結果、鉄および錫が検出されました。D－SOAPの結果、摩耗により発生する鉄および錫が検出されたものの、微量であることから良好と判断します。フェログラフィーの結果、継続使用可能な状態にあると判断します。フェログラフィーの結果、異常摩耗の早期発見パラメータであるIs値が.と良好の範囲にあることから、継続使用可能な状態にあると判断します。
報告№109-09136 報告№111-00198 | 分析№109-001160 分析№111-001039 | 111-001039 | 汚染度がやや高いものの、現在のところ潤滑油および軸受は継続使用可能な状態にあると判断します。内容再分析汚染度がやや高く、観察された異物等が軸受摺動面に噛み込み摩耗が進行することが懸念されるため、ヶ月後に回目の初期試験を実施し、摩耗の進行状況を確認することを推奨します。Iカップリング発光分光分析供試のタービン油をSOAP／D－SOAPで分析した結果、鉄、錫、リン、カルシウム、バリウム、ケイ素、ナトリウムが検出されました。これらの検出された金属元素から発生箇所を推定すると鉄、錫・軸受等リン、バリウム・オイル添加剤カルシウム、ケイ素、ナトリウム・外部混入異物であると思われます。フェログラフィー異常摩耗の早期発見パラメータとして摩耗粒子を定量化して評価するフェログラフィーのIs値は、潤滑状態が正常なの乗領域でしたが、摩耗粒子の形態で比較的多く観察された粒子は、潤滑状態が正常な場合に発生する摩耗粒子、金属潤滑部が局部的に油膜切れを起して発生するシビア粒子、金属接触が厳しい場合に発生する黒錆、外部から混入したと思われる鉄錆、砂等でした。これらの摩耗粒子が観察された場合、潤滑部で発生している摩耗形態は、正常なマイルド摩耗と潤滑状態がやや厳しい凝着摩耗であることが分かります。計数汚染度はやや高い値でした。フィルタ表面の異物観察で金属片、鉄錆、砂等が観察されたことから、汚染度が高い要因は、摩耗と外部混入異物の影響と思われます。IR、RBOTの各データは良好でした。
|  | 112-001541 | ポンプ軸受とグリースは、継続使用可能な状態であるため、分解点検の必要はないと判断します。新グリースとの比較による評価グリースの物理的性状を示すちょう度、滴点、酸価のデータは新グリースデータを基準として評価しています。今回はグリース名が不明であったため判断できませんでしたが、今後評価する場合は、使用している新グリースを同時に分析することをご検討下さい。はフェログラフィーおよびSOAP-Tの結果から総合的に判断した結果、正常な状態にあると考えられます。フェログラフィー【定性分析：摩耗粒子および摩耗形態観察】分析結果から比較的多く観察された粒子は、以下の通りでした。正常な摩耗粒子・潤滑状態が正常なマイルド摩耗により発生。Iカップリング発光分光分析【SOAP-T】検出された金属元素から発生箇所を推定すると、以下の通りでした。鉄、鉛、アンチモン・軸受等リン、亜鉛、カルシウム、ナトリウム・添加剤、増ちょう剤、外部混入異物アンチモンが比較的高い値でした。転がり軸受の軌道面や保持器などの摩耗、グリースの組成物であると推定されます。グリースの物理的性状新グリースとの比較による評価が必要です。ちょう度ちょう度はでした。グリース名が不明なため判定することが出来ませんでした。滴点滴点はでした。グリース名が不明なため判定することが出来ませんでした。酸価はmgKOH/gでした。IRで油劣化の兆候を示すカルボン酸の吸収が確認されていないことから、良好と判断します。水分グリースの水分濃度は一般的に.～％が適正であり、本試料の水分はppmであることから、良好の範囲にあると判断します。IRIRチャートの結果、油劣化の兆候を示すカルボン酸の吸収が確認されていないことから、良好と判断します。
報告№109-09094 報告№112-00124 | 分析№109-000870 分析№112-000426 | 112-000426_旧_date130312 | 潤滑油および軸受は継続使用可能な状態にあると判断します。はフェログラフィーおよびSOAP-Tの結果から総合的に判断した結果、正常な状態にあると考えられます。フェログラフィー【定量分析：Is値】Is値は異常摩耗の早期発見パラメータのつで、摩耗粒子を定量化するために用います。今回のIs値はのマイナス乗と低い値でした。フェログラフィー【定性分析：摩耗粒子および摩耗形態観察】分析結果から比較的多く観察された粒子は、以下の通りでした。正常な摩耗粒子・潤滑状態が正常なマイルド摩耗により発生。Iカップリング発光分光分析【SOAP-T】検出された金属元素から発生箇所を推定すると、以下の通りでした。亜鉛・軸受等カルシウム、バリウム、ケイ素、ナトリウム・外部混入異物．水分、計数汚染度、重量汚染度は共に良好でした。．粘度、酸価、IR、RBOTの各データは良好でした。≪状態監視とパラメータ≫分析の目的および各分析のパラメータは以下の通りです。特性低下目的：油の分析結果から、や劣化傾向ならびに添加剤の消耗程度、残存寿命などを確認する。粘度JISK酸価JISK赤外線吸収スペクトルJISK酸化安定度試験JISK汚染目的：油の分析結果から、砂塵あるいは水・異種油などによるや、異物混入の有無を確認する。水分JISK計数汚染度JISB重量汚染度JISB光学顕微鏡観察摩耗目的：油中の摩耗粒子を分析する事により、回転・摺動部の潤滑状態、摩耗劣化の程度、余寿命などを解析する。摩耗診断電子顕微鏡観察JISKX線マイクロアナリシス油中金属濃度JISK≪分析結果≫特性低下粘度：良好粘度値mm/sの管理基本値mm/sに対する変化率は+.％であり、○○管理限界値±％以内に留まっています。酸価：良好酸価.mgKOH/gは管理基本値の.mgKOH/g以内にあることから、問題は無いと判断します。赤外線吸収スペクトル：良好酸化安定度試験：良好酸化安定度試験の結果、数値minは○○管理限界値min以上に留まっており、現時点での使用は可能と判断します。汚染水分：良好水分値ppmは当社推奨の管理限界値以内に留まっています。計数汚染度：良好計数汚染度はNAS級と当社推奨の管理限界値NAS級以内にあります。重量汚染度：良好重量汚染度は.mg/mlと当社推奨の管理限界値mg/ml以内にあります。光学顕微鏡観察：良好光学顕微鏡写真は捕捉された汚染物の量は少なく、スラッジは確認されませんでした。摩耗摩耗診断：良好摩耗診断の結果、異常摩耗の早期発見パラメータであるIs値がのマイナス乗と良好の範囲にあることから、潤滑状態は正常と判断します。電子顕微鏡観察・X線マイクロアナリシス：今回は実施していません。油中金属濃度：良好油中金属濃度の結果、亜鉛、外部から混入したと思われるカルシウム、バリウム、ケイ素、ナトリウムが検出されたものの、良好と判断します。
報告№107-0414 報告№107-0428 | 分析№107-02227 分析№107-02362 | 107-02362 | 分析の結果、全てのデータが良好であることから、本試料油は継続使用可能であり、軸受の潤滑状態も正常と判断します。は良好と判断します。計数汚染度は良好と判断します。計数汚染度はNAS級と当社推奨の管理限界値のNAS級以内にあり、良好と判断します。重量汚染度は良好と判断します。重量汚染度は.mg/mlと当社推奨の管理限界値のmg/ml以内にあり、良好と判断します。機器の潤滑状態機器の潤滑状態は正常と判断します。SOAPは良好と判断します。SOAPの結果、油の添加剤成分であるリンが検出されました。摩耗により発生する鉄および錫は検出されていないことから、良好と判断します。D－SOAPの結果、鉄が検出されました。D－SOAPの結果、摩耗により発生する鉄が検出されました。フェログラフィーの結果は良好です。異常摩耗の早期発見パラメータであるフェログラフィーのIs値がのマイナス乗と良好の範囲にあることから、潤滑状態は正常と判断します。
報告№109-09136 報告№113-00463 | 分析№109-001160 分析№113-001896 | 113-001896 | 減速機は継続使用可能な状態にあると判断します。但し、将来的な摩耗進行の有無を確認するためにも傾向監視を継続することが有効です。また、潤滑油中の汚染度が高く、今後、油中夾雑物の摺動面への噛み込みによる摩耗の進行が懸念されます。さらに、SOAP-Tで新油と一致しないデータが確認されました。更油油中の汚染度が高いことから、摩耗粒子や異物等がギヤ歯面や軸受軌道面等に噛み込むことによる摩耗の進行が懸念されるため、更油を推奨します。更油をする際には、油槽内を清掃し、更油する新油もNAS級程度の清浄な潤滑油を更油することを推奨します。異種油の混入および油名の確認分析データから新油と一致しないデータが確認されたことから、異種油の混入または油名が違っている可能性があります。油は設備の条件にあった適正な性能のものを使用することが重要であるため、異種油の混入の有無、油名を再確認することを推奨します。定期的な分析今後懸念される凝着摩耗、疲労摩耗の進行を監視するため、定期的に分析を実施することを推奨します。診断結果は良好と判断します。粘度前回に比較して今回の粘度は、mm/sからmm/sに低下していました。新油値mm/sに比較して、粘度変化率は+.％で、当社推奨の管理限界値である±％以内であり、良好と判断します。水分前回に比較して今回の水分は、ppmからppmに若干増加しているものの、当社推奨の管理限界値の以下であり、良好と判断します。酸価・IR酸価劣化の進行度は、酸価およびIRの結果から総合的に判断します。前回に比較して今回の酸価は、.mgKOH/gから.mgKOH/gに上昇しているものの、新油値.mgKOH/g以下であり、IRの結果で油劣化の兆候を示すカルボン酸の吸収が確認されていないことから、良好と判断します。計数汚染度は当社推奨の管理限界値を超えていました。フィルタ表面の異物観察で金属片、鉄錆、砂等が観察されたことから、汚染度が高い要因は、摩耗と外部混入異物の影響と思われます。計数汚染度前回に比較して今回の計数汚染度は、NAS級から等級に変化はなく、当社推奨の管理限界値NAS級以下であり、良好と判断します。重量汚染度前回に比較して今回の重量汚染度は、mg/mlからmg/mlに増加していました。光学顕微鏡写真重量汚染度で濾過したフィルタ表面上の夾雑物を光学顕微鏡で観察した結果、金属片、鉄錆、砂等が観察されました。総合的に判断した結果、は許容範囲内にあり、機器は継続使用可能と判定しますが、摺動部の摩耗が認められたため、定期的に潤滑油分析を実施し、摩耗推移を監視することが有用と考えます。フェログラフィー【異常摩耗指数：Is値】Is値は異常摩耗の早期発見パラメータのつで、摩耗程度を定量化するために用います。今回のIs値は-.×と、低い値であり、前回に比較してIs値の上昇傾向が確認されませんでした。フェログラフィー【定性分析：摩耗粒子の形態観察】観察された代表的な粒子は、以下の通りでした。正常な摩耗粒子・潤滑状態が正常なマイルド摩耗により発生。シビア粒子・潤滑状態がやや厳しい凝着摩耗により発生。金属潤滑部が局部的に油膜切れを起していると考えられます。疲労摩耗粒子・繰返し応力を受けて発生。観察された摩耗粒子の中でもシビア粒子は、摩擦面が将来的に異常摩耗へ進展する可能性を示唆しているため、傾向監視が必要と思われます。詳細は、別紙傾向監視が必要な摩耗粒子をご覧ください。Iカップリング発光分光分析【SOAP-T】検出された金属元素と、想定される発生箇所は、以下の通りです。鉄、鉛、銅、クロム、アンチモン、錫、亜鉛・ギヤ、軸受等リン・添加剤カルシウム、アルミニウム、ケイ素、ナトリウム、マグネシウム、モリブデン・外部混入異物SOAP-Tの結果、モリブデンが高い値で検出されました。モリブデンは、添加剤成分として添加されていることがありますが、使用油であるモービルギヤXリンは、モリブデンを含んでいないことから、添加剤の投与、異種油の混入、油名の誤り等が考えられます。バックラッシ検出された鉄濃度を基にバックラッシ増加量の計算を行いました。ご提供いただいた減速機に関する情報から遊星歯車機構であることが分かりました。遊星歯車は、太陽歯車、内歯車、そして遊星歯車から構成されています。遊星歯車の個数は個ですので、遊星歯車と内歯車、遊星歯車と太陽歯車の接触点は合計で箇所となります。今回は、歯幅が不明でしたので歯幅をmmと仮定し、この部分のバックラッシを求めました。その結果、今回までの累計鉄濃度ppmが、ギヤ歯面から、平均的に摩耗して発生していたと仮定した場合、バックラッシの増加量は以下の通りと推定されます。表バックラッシ増加量接触箇所 バックラッシ増加量上限値[μm] バックラッシ増加量[μm] 内歯車-遊星歯車 約 遊星歯車-太陽歯車 . 約 バックラッシの初期値が不明であるため、増加量の上限値を適正なバックラッシの最大値と最小値の差としました。今回の推定されたバックラッシ増加量は上限値に比較して十分に小さい値であり、良好であると推定できます。
報告№109-09136 報告№110-00663 | 分析№109-001160 分析№110-003074 | 110-003074 | 前回に比較してSOAP／D－SOAPの結果で、鉄濃度に大きな変化はなく、異常摩耗の早期発見パラメータであるフェログラフィーのIs値がのマイナス乗と良好でした。前回に比較して計数汚染度はNAS級からNAS級にランク減少し、良好でした。前回同様に粘度、水分、全酸価、IRの各データは良好でした。潤滑油および対象設備は継続使用可能な状態にあると判断します。
報告№102-4037 | 分析№102-01822 | 102-01822 | 油取替後の分析の結果、軸受は使用可能な状況にあると考えられます。但し、以下の～にあるように、油中の汚染物が軸受摺動面に噛み込み摩耗が進行する場合があるため、ヶ月後に再度分析を実施し、摩耗の進行状況を確認することを推奨します。計数汚染度の結果、NAS級と良好の範囲にあるものの、粒子分布を詳細に見てみると、μm～μmの大きい粒子が比較的多く、フェログラフィーの結果、異常摩耗の早期発見パラメータである、Is値がのマイナス乗と良好の範囲にあるものの、摩耗粒子形態観察の結果、赤錆が多く見られましたことから、汚染要因は、外部から混入した異物によるものと考えられます。今回の採油箇所がドレン口であることから、汚染物は採油の際に、混入したことも考えられます。いずれにしても、この汚染粒子が摺動面に噛み込み摩耗が進行する場合があるため、油槽中層部からもう一度採油を実施し、分析されることを推奨します。尚、粘度が.mm/sとVGとしてはやや高く、且つ、全酸価が.mgKOH/gと新油値に比較して僅かに高くなっていることから、以前使用していた潤滑油が残留していたことが考えられました。
報告№109-09136 報告№112-00136 | 分析№109-001160 分析№112-000558 | 112-000558 | 潤滑油および軸受は継続使用可能な状態にあると判断します。但し、フィルタ表面の異物観察で樹脂等が比較的多く観察されたことから、以下の対策を推奨します。再分析摩耗の進行を監視するため、念のため、夏期ピーク前に再分析を実施し、分析データによる摩耗の進行状況を確認することを推奨します。フェログラフィーIs値は異常摩耗の早期発見パラメータのつで、摩耗粒子を定量化するために用います。今回のIs値はのマイナス乗であり、潤滑状態は正常と判断できます。Iカップリング発光分光分析【SOAP／D－SOAP】検出された金属元素は、SOAP／D－SOAPの結果表に示すように、カルシウム、バリウム、ナトリウムでした。検出された金属元素から発生箇所を推定するとカルシウム、バリウム、ナトリウム・外部混入異物であると思われます。計数汚染度、重量汚染度は共に良好でした。IR、RBOTの各データは良好でした。
報告№105-6050 報告№105-0431 | 分析№105-01529 分析№105-02859 | 105-02859 | 軸受温度が程度上昇したため、その原因を確認することを目的とした。分析の結果、観察された主な摩耗粒子は、金属接触が厳しい場合に発生する鉄系のシビア粒子摩擦熱が高い場合に発生する黒錆ホワイトメタル銅、亜鉛を含む微小なすべり接触により発生したシビア粒子が観察されました。潤滑油中に～が観察された場合には、以下のことが考えられます。セグメントメタルのギャップに狭いところがあり、回転により主軸が押されて潤滑油が高圧を受ける形になって温度上昇に繋がる。主軸の回転時における振れ量が大きく、その影響で油膜の薄くなる箇所が発生している。大型の汚染粒子が噛み込み、局部的に油膜切れが発生し、主軸とガイドメタルが直接接触する。銅を含む微小なすべり接触により発生する摩耗粒子が観察されたことから、この発生箇所は、仮に支持部で銅系材料を使用していた場合、セグメントメタルの台金と支持部の間で摩耗が発生していると考えられます。この場合、セグメントガイドメタルが油膜圧力に対応した動作ができにくくなり、主軸とガイドメタルのギャップが減少し、温度が上昇することが考えられる。現在のところ、SOAP／D－SOAPの結果、軸受メタルの主成分である錫の検出量は微量であり、観察されたホワイトメタルも少ないことから、軸受は使用可能と判断しますが、発生時にを超える摩擦熱が加わった摩耗粒子がみられていることから、今後、短期間に摩耗が進行する懸念を否定できません。そのため、短期間で回再分析を実施し、油中粒子数、金属濃度などをパラメータにし、このデータの変化度合から摩耗の進行状況を確認されることを推奨します。
報告№109-09136 報告№113-00063 | 分析№109-001160 分析№113-000232 | 113-000232 | 潤滑油の劣化はなく、汚染度は良好な範囲にあることから、継続使用可能と判断します。増速機増速機は継続使用可能な状態にあると判断します。但し、将来的な摩耗進行の有無を確認するためにも傾向監視を継続することが有効です。定期的な分析定期的な分析を実施することにより、データの変化から異常の兆候を早期に発見することが可能となります。今後懸念される凝着摩耗の進行を監視するため、定期的に分析を実施することを推奨します。はフェログラフィーおよびSOAP-Tの結果から総合的に判断した結果、継続使用は可能ですが、今後の機器の機能を確認するためにも傾向管理が有用と考えます。フェログラフィー【定量分析：Is値】Is値は異常摩耗の早期発見パラメータのつで、摩耗粒子を定量化するために用います。今回のIs値はの乗と低い値でした。フェログラフィー【定性分析：摩耗粒子および摩耗形態観察】分析結果から観察された代表的な粒子は、以下の通りでした。黒錆・潤滑状態がやや厳しい凝着摩耗により発生。金属接触が厳しく、且つ、高い摩擦熱が発生していると考えられます。黒錆は凝着摩耗に分類されます。この摩耗粒子は、摺動面で凝着、破断を繰り返し、この過程で生じる移着粒子が成長して摩耗粒子となります。そのため、摺動面では局部的に油膜切れが発生していることを示しています。この状態が継続した場合、摩耗粒子のサイズは徐々に大型化していき、設備の損傷に至る場合があります。Iカップリング発光分光分析【SOAP-T】検出された金属元素から発生箇所を推定すると、以下の通りでした。鉄、亜鉛・ギヤ、軸受等リン・添加物カルシウム、アルミニウム、ナトリウム・外部混入異物計数汚染度は良好でした。粘度、水分、酸価、IRの各データは良好でした。
報告№109-09136 | 分析№109-001160 | 112-003196 | 潤滑油および対象機器は継続使用可能な状態にあり、保守サイクルおよび手法は問題ないと判断します。但し、油中の水分濃度および汚染度が高いことから、将来的な摩耗進行の有無を確認するためにも傾向監視を継続することが有効です。定期的な分析定期的な分析を実施することにより、データの変化から異常の兆候を早期に発見することが可能となります。今後懸念される凝着摩耗の進行を監視するため、定期的に分析を実施することを推奨します。水分の濃度の調整今後、水分の影響で油槽内に錆が発生し、その影響で摩耗が発生する懸念があるため、水分除去を推奨します。新油との比較による評価を示す粘度、酸価、IRのデータは新油データを基準として評価しています。今回は油名が不明であったため判断できませんでしたが、今後評価する場合は、使用している新油を同時に分析することをご検討下さい。フェログラフィーおよびSOAP/D-SOAPのデータから総合的に解析した結果、継続使用は可能ですが、機器の機能を保持するためにも傾向管理が有用と考えます。フェログラフィー【定量分析：Is値】Is値は異常摩耗の早期発見パラメータのつで、摩耗程度を定量化するために用います。今回のIs値はの乗と、高い値でした。フェログラフィー【定性分析：摩耗粒子および摩耗形態観察】分析結果から比較的多く観察された粒子は、以下の通りでした。シビア粒子・潤滑状態がやや厳しい凝着摩耗により発生。金属潤滑部が局部的に油膜切れを起していると考えられます。フリクションポリマ・局部的に高圧・高温となる場合に発生。観察された摩耗粒子の中でもシビア粒子は、将来的な摩耗の進行に繋がる可能性を示唆しているため、傾向監視が必要と思われます。シビア粒子は、凝着摩耗に分類されます。これらの摩耗粒子は、摺動面で凝着、破断を繰り返し、この過程で生じる移着粒子が成長して摩耗粒子となります。そのため、摺動面では局部的に油膜切れが発生していることを示しています。この状態が継続した場合、摩耗粒子のサイズは徐々に大型化していき、設備の損傷に至る場合がありますので、傾向監視が必要です。Iカップリング発光分光分析【SOAP/D-SOAP】検出された金属元素から発生箇所を推定すると、以下の通りでした。鉄、鉛、銅、ニッケル、錫、亜鉛・軸受等モリブデン・添加剤リン、カルシウム、バリウム、アルミニウム、ナトリウム、マグネシウム・外部混入異物計数汚染度計数汚染度はNAS級以上と当社推奨の管理限界値を超えていました。水分はと当社推奨の管理限界値のを超えていました。今後、水分の影響で油槽内に錆が発生し、その影響で摩耗が発生する懸念があります。潤滑油の劣化状態粘度粘度は汚染度の影響で測定不能でした。酸価は.mgKOH/gでした。IRの結果で、油劣化の兆候を示すカルボン酸の吸収ピークが確認されていないことから、良好と判断します。IRIRの結果、油劣化の兆候を示すカルボン酸の吸収ピークが確認されていないことから、良好と判断します。
報告№109-09209 報告№109-09209 | 分析№109-001583 分析№109-001594 | 109-001594 | 分析の結果、全てのデータが良好であることから、この油は継続使用可能と判断します。特性低下全ての項目が良好の範囲にあったことから、特性低下は認められず良好と判断します。粘度は良好と判断します。粘度は.mm/sと新油値.mm/sに対する粘度変化率は-.％で、当社推奨の管理限界値である±％以内にあり、良好と判断します。全酸価は良好と判断します。全酸価は.mgKOH/gと新油値.mgKOH/gに比較して若干高くなっていたものの、今回の分析結果には劣化の兆候として現れる有機物・有機化合物が確認されていないことから基油は良好と判断します。基油は良好と判断します。酸化劣化の兆候のパラメータである有機物・有機化合物は、今回の分析結果で確認されなかったことから、基油には劣化兆候はなく良好と判断します。酸化安定度は良好な範囲にありました。酸化安定度は、新油値と比較して十分に残存していることが必要ですが、今回の分析結果は新油の%が残存しており、当社推奨の管理限界値の％以上であったことから、良好と判断します。汚染水分濃度は管理限界値以下で汚染されておらず、清浄であると判断します。水分濃度は良好と判断します。水分濃度は.ppmと当社推奨の管理限界値の以下であり、良好と判断します。
報告№106-4509 報告№106-4509 | 分析№106-00259 分析№106-00260 | 106-00260 | 提供情報にストレーナサイズが不明となっていたため、ストレーナの影響を織り込んだ診断を行う事は出来ないが、使用されているストレーナサイズが一般的に使用される数μmレベルの精密なストレーナであった場合、添加剤が劣化してスラッジ化したものが認められるため、ストレーナ目詰まりの原因となる可能性が考えられた。尚、摩耗粒子の観察結果から、増速機の潤滑状態は良好であると判断できた。分析の結果、重量汚染度がmg/mlと＃－の分の程度であるが、それでも高い値と考えられた。重量汚染度の上昇原因となっている汚染物は、＃－同様に添加剤成分のモリブデン、マグネシウム、亜鉛、リンがスラッジとして析出し、これに摩耗で発生した鉄、銅などが混合して粘性のある劣化物になっていると推定された。これらのことは、異常摩耗の早期発見パラメータである潤滑状態指数はの乗とやや高いものの、摩耗の形態はマイルド摩耗と呼ぶ比較的小さな粒子が大勢を占めること計数汚染度は良好の範囲にあるものの、重量汚染度がmg/mlと高い値を示し、フィルタ表面が茶褐色になっていること油中金属濃度の結果、ギヤやベアリングなどの鉄系材料の摩耗、モリブデン、マグネシウム、亜鉛、リンなどの添加剤の析出が検出されたこと以上のことから判断した。
報告№109-09136 報告№113-00201 | 分析№109-001160 分析№113-000740 | 113-000740 | 分析の結果、物理的性状、汚染状態、摩耗状態を評価する全ての分析データは良好であったことから、潤滑油および軸受は継続使用可能と判断します。但し、発光分光分析法による油中金属分析の結果で、前回同様に潤滑油中に亜鉛が高濃度で検出されました。前回から亜鉛濃度に大きな変化はないことから、溶出・摩耗の進行はないものの、この亜鉛が亜鉛メッキ等であった場合、耐食性が低下することもあるため、今後の濃度上昇には注意が必要です。定期的な分析定期的に分析を実施することにより、データの変化から異常の兆候を早期に発見することが可能となります。また、今回は対象設備の初回分析であるため、あと最低でも回分析を実施し、分析データの変化から今後の分析周期を検討することを推奨します。軸受の摩耗状態フェログラフィーおよびSOAP/D-SOAPのデータから総合的に解析した結果、軸受の摩耗状態は正常であり、継続使用可能と評価できます。フェログラフィー【定量分析：Is値】Is値は異常摩耗の早期発見パラメータのつで、摩耗程度を定量化するために用います。Is値は前回に比較してのマイナス乗から乗に上昇したものの、低い値でした。フェログラフィー【定性分析：摩耗粒子および摩耗形態観察】分析結果から観察された全ての粒子量は少でした。Iカップリング発光分光分析【SOAP/D-SOAP】検出された金属元素から発生箇所を推定すると、以下の通りでした。錫、亜鉛・軸受、配管系党配管、タンク内壁の塗料等亜鉛、カルシウム、ナトリウム・外部混入異物SOAPの結果、前回同様に亜鉛がppm検出されました。新油には添加剤成分として亜鉛が含まれていないことから、亜鉛を使用した箇所の溶出・摩耗が発生しているか、異種油の混入が考えられます。亜鉛メッキ等であった場合、耐食性が低下することが懸念されます。また、軸受メタルの材質がWJであった場合、亜鉛の溶出も推測されますが、亜鉛が含まれた軸受であった場合、軸受メタルの摩耗が進行すると共に亜鉛と合わせて、錫も一緒に検出されると思われます。今回は軸受メタルの主成分である錫は、亜鉛よりも濃度が低いことから、軸受からの溶出の可能性は比較的低いと考えられます。は良好でした。計数汚染度計数汚染度はNAS級と当社推奨の管理限界値NAS級以下であり、良好と判断します。重量汚染度は.mg/mlと当社推奨の管理限界値mg/ml以下であり、良好と判断します。は良好でした。粘度粘度は、mm/sと新油値mm/sに比較して、粘度変化率は+.％で、当社推奨の管理限界値である±％以内であり、良好と判断します。水分は、と当社推奨の管理限界値の以下であり、良好と判断します。酸価は、.mgKOH/gと新油値.mgKOH/gに比較して変化はなく、良好と判断しますIRIRチャートの結果、新油と使用油のスペクトルパターンはほぼ一致し、また、油劣化の兆候を示すカルボン酸の吸収ピークが確認されていないことから、良好と判断します。RBOTRBOTの結果、minと当社推奨の管理限界値min以上にあり、良好と判断します。
報告№104-0214 | 分析№104-01537 | 104-01537 | トライボ診断により、機器軸受の潤滑状態、潤滑油の劣化状態を診断することを目的としました。分析の結果、観察された摩耗粒子には、フレッティングの発生が確認されたものの、分析結果から求めた機器の潤滑状態、潤滑油の性状が共に良好である事から現在の潤滑状態は良好な潤滑状態にあると判断します。前回と今回の分析結果からメタルの摩耗速度を判断するため、下式で摩耗速度を求め、現時点における平均的な摩耗深さを求めたところ、摩耗の深さは軸受表面から.μmであることが推定されました。y＝×-x－.・ここでy：平均的な摩耗深さx：運転時間本軸受がこの摩耗速度で、摩耗の限界に到達する時間、いわゆる限界使用時間を試算すると、軸受の表面粗さをsとした場合の余寿命は約万時間になると推定されます。このことから、潤滑状態は良好な状態にあることが確認されました。尚、潤滑状態は良好であるものの、観察された摩耗粒子がフレッティングで発生した赤錆が支配的であることから、発生した赤錆が軸受摺動面に噛み込み摩耗が進行することが懸念されるため、定期的にトライボ診断を実施し、摩耗の進行速度を監視することを推奨します。
報告№107-6543 報告№107-6543 | 分析№107-01315・1316・1317 分析№107-01315・1316・1317 | 107-01315_1316_1317 | ユニット用非常用ディーゼル発電機の潤滑油を分析し、回のデータからディーゼル発電機の状態を傾向管理し、年月の点検を取りやめるかどうかの判断材料とする。評価は、個別の試料をそれぞれ診断し、さらに個別の診断結果から総合的な評価を行う。年月日採油分析の結果、油の交換が必要な状況にありますが、本機器は継続使用可能と判断します。但し、内在する不具合が確認されました。その不具合について以下に示します。摩耗分析の結果、定量化して求めた異常摩耗の早期発見パラメータであるフェログラフィーのIs値は、正常な範囲をやや上回るの乗でやや高い値でした。摩耗粒子の形態観察では、異物の噛み込みが原因で発生する切削粒子、金属接触が厳しい場合に発生するシビア粒子、そして摩擦熱が高い場合に発生する黒錆が観察され、これらのことから発生している摩耗形態は、切削摩耗と凝着摩耗の混合であることが判り、発生箇所はシリンダ及びピストンリングと推定されました。観察された摩耗の中で、切削摩耗は正常な潤滑状態に比較して摩耗の進行速度が速いため増加に注意を払う必要があると判断されます。酸化速度の増加SOAPの結果で銅が多く検出されたことから、銅を使用した箇所の溶出・摩耗が確認されました。検出された金属元素の銅は、潤滑油添加剤と使用されている亜鉛系添加剤の影響で溶出することが知られており、今回の検出は、この溶出によるものと思われます。銅濃度の増加に伴い酸化速度が速まりますので、このような場合は、酸化劣化の進行状況を監視すること、および、摩耗の進行状況を確認するため定期的なトライボ診断を実施することを推奨します。粘度の低下に伴う油膜切れ粘度が.mm/sと新油値mm/sに比較して-％と当社推奨の管理限界値を下回っていました。粘度が低下した原因は、潤滑油中に混入した燃料油の影響が考えられます。粘度が低下したままの運転は、油膜形成が形成しにくくなり、摩耗の発生につながります。水分の影響による発錆水分がppmと当社推奨の管理限界値を超えていました。この水分の影響で発錆の可能性があります。以上のことから、摩耗の過酷度は推奨している管理値になっているものの、使用可能な範囲であり、潤滑油の更油を行う事で機器は継続使用が可能と判断します。更油時には、精密な濾過装置による機器内部の十分なフラッシングが必要です。フラッシング方法は当社営業窓口にご相談下さい。年月日採油分析の結果、月日採油分と同様に、油の交換が必要な状況にありますが、本機器は継続使用可能と判断します。但し、内在する不具合が確認されました。その不具合について以下に示します。摩耗の進行分析の結果、定量化して求めた異常摩耗の早期発見パラメータであるフェログラフィーのIs値は、正常な範囲をやや上回るの乗でやや高い値でした。摩耗粒子の形態観察では、異物の噛み込みが原因で発生する切削粒子、金属接触が厳しい場合に発生するシビア粒子、そして摩擦熱が高い場合に発生する黒錆が観察され、これらのことから発生している摩耗形態は、切削摩耗と凝着摩耗の混合であることが判り、発生箇所はシリンダ及びピストンリングと推定されました。観察された摩耗の中で、切削摩耗は正常な潤滑状態に比較して摩耗の進行速度が速いため増加に注意を払う必要があると判断されます。酸化速度の増加SOAPの結果で銅が多く検出されたことから、銅を使用した箇所の溶出・摩耗が確認されました。検出された金属元素の銅は、潤滑油添加剤と使用されている亜鉛系添加剤の影響で溶出することが知られており、今回の検出は、この溶出によるものと思われます。銅濃度の増加に伴い酸化速度が速まりますので、このような場合は、酸化劣化の進行状況を監視すること、および、摩耗の進行状況を確認するため定期的なトライボ診断を実施することを推奨します。粘度の低下に伴う油膜切れ粘度が.mm/sと新油値mm/sに比較して-％と当社推奨の管理限界値を下回っていました。粘度が低下した原因は、潤滑油中に混入した燃料油の影響が考えられます。粘度が低下したままの運転は、油膜形成が形成しにくくなり、摩耗の発生につながります。水分の影響による発錆水分がと当社推奨の管理限界値を超えていました。この水分の影響で発錆の可能性があります。以上のことから、摩耗の過酷度は推奨している管理値になっているものの、使用可能な範囲であり、潤滑油の更油を行う事で機器は継続使用が可能と判断します。更油時には、精密な濾過装置による機器内部の十分なフラッシングが必要です。フラッシング方法は当社営業窓口にご相談下さい。年月日採油分析の結果、月日および日採油分と同様に、油の交換が必要な状況にありますが、本機器は継続使用可能と判断します。但し、内在する不具合が確認されました。その不具合について以下に示します。摩耗の進行分析の結果、定量化して求めた異常摩耗の早期発見パラメータであるフェログラフィーのIs値は、正常な範囲をやや上回るの乗でやや高い値でした。摩耗粒子の形態観察では、異物の噛み込みが原因で発生する切削粒子、金属接触が厳しい場合に発生するシビア粒子、そして摩擦熱が高い場合に発生する黒錆が観察され、これらのことから発生している摩耗形態は、切削摩耗と凝着摩耗の混合であることが判り、発生箇所はシリンダ及びピストンリングと推定されました。観察された摩耗の中で、切削摩耗は正常な潤滑状態に比較して摩耗の進行速度が速いため増加に注意を払う必要があると判断されます。酸化速度の増加SOAPの結果で銅が多く検出されたことから、銅を使用した箇所の溶出・摩耗が確認されました。検出された金属元素の銅は、潤滑油添加剤と使用されている亜鉛系添加剤の影響で溶出することが知られており、今回の検出は、この溶出によるものと思われます。銅濃度の増加に伴い酸化速度が速まりますので、このような場合は、酸化劣化の進行状況を監視すること、および、摩耗の進行状況を確認するため定期的なトライボ診断を実施することを推奨します。粘度の低下に伴う油膜切れ粘度が.mm/sと新油値mm/sに比較して-％と当社推奨の管理限界値を下回っていました。粘度が低下した原因は、潤滑油中に混入した燃料油の影響が考えられます。粘度が低下したままの運転は、油膜形成が形成しにくくなり、摩耗の発生につながります。水分の影響による発錆水分がppmと当社推奨の管理限界値を超えていました。この水分の影響で発錆の可能性があります。以上のことから、摩耗の過酷度は推奨している管理値になっているものの、使用可能な範囲であり、潤滑油の更油を行う事で機器は継続使用が可能と判断します。更油時には、精密な濾過装置による機器内部の十分なフラッシングが必要です。フラッシング方法は当社営業窓口にご相談下さい。回のデータから点検するかの判断採油日 .. .. .. 計数汚染度 NAS級以上 NAS級以上 NAS級以上 D-SOAP鉄濃度 .ppm ppm Is値 の乗 の乗 の乗 月日、日、日に採油した試料油試料の診断結果で、油の交換が必要な状況にあるものの、本機器は継続使用可能な状態にあることが確認されました。これらのことから、更油を実施するとともに、フラッシングを入念にすることで本機器の潤滑部は内在する不具合を解消でき、継続使用可能な状況になると考えます。尚、更油後は今回のような方法で採油を実施し、機器の摩耗状況を確認することで安定した稼働を確保できるものと思われます。
報告№109-09136 報告№113-00635 | 分析№109-001160 分析№113-002728 | 113-002728 | 潤滑油は粘度の低下が確認され、水分が高いことから、油膜破断による摩耗の発生および金属表面の腐食による摩耗の進行が懸念されます。対象設備は継続使用可能な状態にあると判断します。但し、今後の摩耗推移を確認するためにも傾向監視を継続することが有効です。更油或いは水分除去粘度低下が確認されており、潤滑部で油膜切れなどによる摩耗の発生が懸念されます。また、水分の影響により金属表面で腐食摩耗が発生し、発生した鉄錆等の粒子が潤滑部に噛み込み摩耗が進行することがありますので、更油或いは水分除去を推奨します。定期的な分析今後の切削摩耗、凝着摩耗の推移を監視するため、定期的な分析実施を推奨します。異常摩耗の早期発見のパラメータであるIs値は、前回のレベルから変化はないものの、やや高い値でした。また、潤滑部の摩耗が認められたため、定期的に潤滑油分析を実施し、摩耗推移を監視することが有用と考えます。フェログラフィーで観察された代表的な粒子は、以下の通りです。正常な摩耗粒子・潤滑状態が正常なマイルド摩耗により発生。切削粒子・異物や金属表面の微小突起による切削摩耗により発生。シビア粒子・潤滑状態がやや厳しい凝着摩耗により発生。極微小領域で油膜切れが発生したことを示します。切削粒子、シビア粒子は、摩擦面が将来的に異常摩耗へ進展する可能性を示唆しているため、傾向監視が有用と思われます。詳細は、別紙傾向監視が必要な摩耗粒子をご覧ください。固形カルシウム化合物の生成SOAP-Tでカルシウムがppm検出されました。この固形カルシウムは、潤滑油に混入した燃焼ガス中の酸成分がカルシウム添加剤と中和反応して生成される比較的硬い化合物のため、摺動面に噛み込み、切削摩耗が進行することが懸念されます。詳細は、別紙固形カルシウム化合物の生成をご覧ください。重量汚染度は、mg/mlでした。n-ペンタン不溶解分n-ペンタン不溶解分は、.mass％でした。酸価、塩基価の各データは良好でした。粘度粘度は、mm/sと新油値のmm/sに比較して粘度変化率が-.％となっており、当社推奨の管理限界値である±％を超えていました。ディーゼルエンジンオイルの粘度低下は、別紙エンジンオイルの粘度低下メカニズムを御覧下さい。水分はppmと当社推奨の管理限界値を超えていました。今後、水分の影響でエンジン内部の腐食によって錆が発生し、その影響で摩耗が発生する懸念があります。
報告№108-0411 報告№110-00656 | 分析№108-02744 分析№110-003026 | 110-003026 | は、油の粘度変化率、油中のスラッジの発生量などを判断パラメータに、粘度、全酸価、有機物・有機化合物、酸化安定度で評価します。分析の結果、油の粘性を示す粘度は、新油値の.mm/sに比較して粘度変化率が-％の.mm/sとほぼ変化はなく、また油中のスラッジの発生量を示す全酸価は、新油値の.mgKOH/gに対して.mgKOH/gでほぼ変化が見られず劣化は確認されていない。さらには有機物・有機化合物の結果でも油が劣化した場合に発生するカルボン酸の発生も確認されず、酸化防止剤の残存量を示す酸化安定度は、限界値minに比較して、十分に残量があるminであった。以上のように、の健全性を示す各パラメータは全て良好であり、潤滑油の劣化は確認されませんでした。尚、別紙酸化安定度の減少傾向から油の余寿命を求めた結果、本試料は年月まで使用可能であることが分かります。油中の水分を計測した結果、水分は.ppmと新油と同等であり、継続使用可能な状態にあることが確認されました。潤滑油は継続使用可能な状態にあると判断します。
報告№108-0411 報告№110-00508 報告№8638 | 分析№108-02744 分析№110-002294 分析№ 分析№ | 110-002294 | Iカップリング発光分光分析供試グリースをSOAP／D－SOAPで分析した結果、検出された金属元素は、鉄、銅、錫、リン、亜鉛、カルシウム、バリウム、アルミニウム、ナトリウム、マグネシウムでした。これらの検出された金属元素から発生箇所を推定すると鉄、銅、錫、亜鉛・軸受等リン・グリース添加剤カルシウム、ナトリウム、アルミニウム、マグネシウム・増ちょう剤バリウム・外部混入異物であると思われます。このうち、機械部品が摩耗したと思われる元素はのグループです。フェログラフィー観察された粒子の多くは、潤滑状態が正常なマイルド摩耗で発生する摩耗粒子でした。軸受は継続使用可能な状態にあると判断します。
報告№102-5005 | 分析№102-02135 | 102-02135 | 分析の結果、ベアリングは継続使用可能な状態にあると判断します。それは、異常摩耗の早期発見パラメータであるIs値がの乗とやや高いものの、摩耗粒子の形態観察の結果、ベアリング軌道面の疲労摩耗により発生した粒子がすくないことから判断しました。D-SOAPで銅がppm検出されていますが、これはベアリング保持器の摩耗により発生したものです。保持器の摩耗により、ころとのギャップが増大し、振動の原因となるため、保持器の摩耗と軌道面のフレーキングの発生を分析により監視されることを推奨します。次回分析は、運転時間時間経過した時点で実施されることを推奨します。尚、水分濃度が.と当社推奨の管理限界値を超えていました。潤滑油中の水分がを超えて使用した場合、水分の影響で摩耗が促進することがありますし、また、発錆の可能性がありますので、早い時期に更油等による水分除去を実施されることを推奨します。
報告№107-4545 報告№109-09132 | 分析№107-02185 分析№109-001145 | 109-001145 | トライボ診断の結果、全てのデータが良好であることから、この油は継続使用可能と判断します。は良好と判断します。粘度は良好。粘度は.mm/sと新油値mm/sに比較して、粘度変化率は-％で、当社推奨の管理限界値である±％以内にあり、良好と判断します。粘度はmm/sとなっています。粘度はmm/sとなっています。粘度指数はとなっています。粘度指数はとなっています。水分は良好。水分はと当社推奨の管理限界値の以下であり、良好と判断します。全酸価は良好。全酸価は.mgKOH/gと新油値.mgKOH/g以内にあり、良好と判断します。
報告№109-09136 報告№113-00295 | 分析№109-001160 分析№113-001206 | 113-001206 | 軸受は継続使用可能な状態にあると判断します。但し、油中の汚染度がやや高いことから、今後も摩耗の進行を傾向監視するため、以下の対策を推奨します。定期的な分析今後懸念される疲労摩耗進行を監視するため、また、油中の汚染度がやや高いことから切削摩耗が発生する懸念があるため、定期的に分析を実施することを推奨します。はフェログラフィーおよびSOAP／D-SOAPの結果から総合的に判断した結果、継続使用は可能ですが、今後の機器の機能を確認するためにも傾向管理が有用と考えます。フェログラフィー【定量分析：Is値】Is値は異常摩耗の早期発見パラメータのつで、摩耗粒子を定量化するために用います。Is値は前回に比較しての乗から乗と、やや高い値でした。フェログラフィー【定性分析：摩耗粒子および摩耗形態観察】分析結果から比較的多く観察された粒子は、以下の通りでした。疲労摩耗粒子・繰返し応力を受けて発生。Iカップリング発光分光分析【SOAP／D-SOAP】検出された金属元素から発生箇所を推定すると、以下の通りでした。鉄、錫・軸受等リン・添加剤カルシウム、アルミニウム、ケイ素、ナトリウム・外部混入異物計数汚染度は、前回に比較してNAS級からNAS級にランク上昇し、当社推奨の管理限界値以下であるものの、やや高い値でした。分析結果計数汚染度は良好と判断します。計数汚染度計数汚染度はNAS級と当社推奨の管理限界値のNAS級以下であるものの、やや高い値でした。重量汚染度はmg/mlでした。摩耗粒子の形態観察の結果、繰返し応力を受けて発生する疲労摩耗粒子が比較的多く観察されました。SOAPSOAPの結果、摩耗により発生する鉄が検出されていないことから、良好と判断します。D-SOAPD-SOAPの結果、摩耗により発生する鉄が検出されました。フェログラフィー異常摩耗の早期発見パラメータであるフェログラフィーのIs値がの乗とやや高く、摩耗粒子の形態観察の結果、繰返し応力を受けて発生する疲労摩耗粒子が比較的多く観察されました。
報告№109-09050 報告№109-09050 | 分析№109-000511 分析№109-000511 | 109-000511 | 分析の結果、摩耗粒子診断で異常摩耗の早期発見パラメータであるIs値がの乗とやや高く、潤滑状態がやや厳しい状態にあることが分かりました。本試料油で観察された摩耗粒子は、異物の噛み込みにより発生する切削粒子、金属接触が厳しい場合に発生するシビア粒子、局部的に高圧・高温となる場合に発生するフリクションポリマでした。これらの粒子が観察されたことから、摺動面では切削摩耗と凝着摩耗が混在し、また局部的に高面圧になっている箇所のあることが分かります。摩耗形態の中で特に切削摩耗は、異物が混入していない状態に比較して、摩耗進行速度が速く注意が必要です。また、フリクションポリマは、タービン油が軸受摺動面で高圧下に押し込められ、高圧状態になると同時に、圧縮熱も発生して高温状態にもなり、その結果、潤滑油が重合して発生することが知られています。そのため、高温高圧状態の解消がなされなければ、潤滑油は劣化する場合があります。今回の採油で潤滑油は分の程度は入れ替わっており、切削摩耗発生の原因となる外部混入異物はある程度は排除されていると思われますが、残留した異物により切削摩耗が継続して発生する可能性があることと、高面圧になる箇所は依然として存在していると思われますので、運転再開後.時間以上経過した後に再分析を実施し、状況を確認することを推奨します。特性低下全ての項目が良好の範囲にあったことから、特性低下は認められず良好と判断します。粘度は良好と判断します。粘度は.mm/sと新油値.mm/sに比較して、粘度変化率は+.％で、当社推奨の管理限界値である±％以内にあり、良好と判断します。全酸価は良好と判断します。全酸価は.mgKOH/gと新油値.mgKOH/g以下であることから、良好と判断します。酸化安定度の結果、良好と判断します。酸化安定度はminと当社推奨の管理限界値のmin以上であり、良好と判断します。汚染は良好と判断します。水分は良好と判断します。水分はと当社推奨の管理限界値の以下であり、良好と判断します。摩耗摩耗形態は切削摩耗と凝着摩耗が混在していることが分かりました。摩耗形態は切削摩耗と凝着摩耗が混在していることが分かりました。異常摩耗の早期発見パラメータであるIs値がの乗とやや高く、油中の摩耗粒子は、異物の噛み込みにより発生する切削粒子、金属接触が厳しい場合に発生するシビア粒子、外部から混入したと思われる鉄錆や砂等がやや多く観察されたことから、発生している摩耗形態は切削摩耗と凝着摩耗が混在していることが分かりました。
報告№108-0411 報告№110-00212 | 分析№108-02744 分析№110-000816 | 110-000816 | 、汚染度、潤滑状態は良好でした。潤滑油および軸受は継続使用可能な状態にあると判断します。は良好と判断します。粘度は良好と判断します。粘度はmm/sと新油値mm/sに比較して、粘度変化率は-％で、当社推奨の管理限界値である±％以内にあり、良好と判断します。水分は良好と判断します。水分はと当社推奨の管理限界値の以下であり、良好と判断します。全酸価は良好と判断します。全酸価は.mgKOH/gと新油値.mgKOH/gに比較して高い値を示しているものの、IRの結果で油劣化の兆候を示すカルボン酸が確認されていないことから良好と判断します。IRの結果、良好と判断します。IRの結果、油劣化の兆候を示すカルボン酸の吸収が確認されていないことから、良好と判断します。RBOTの結果、良好と判断します。RBOTはminと当社推奨の管理限界値のmin以上であり、良好と判断します。は良好と判断します。計数汚染度は良好と判断します。計数汚染度はNAS級と当社推奨の管理限界値のNAS級以内であり、良好と判断します。重量汚染度は良好と判断します。重量汚染度は.mg/mlと当社推奨の管理限界値のmg/ml以内であり、良好と判断します。機器の潤滑状態機器の潤滑状態は正常と判断します。SOAPの結果は良好です。SOAPの結果、油の添加剤成分であるバリウムがppm検出されました。軸受の摩耗を示す錫は検出されていないことから、良好と判断します。D－SOAPの結果、軸受の摩耗示す錫が検出されています。D－SOAPの結果、軸受の摩耗を示す錫が、油の添加剤成分であるバリウム、外部から混入したと思われるカルシウム、ナトリウムが各々検出されました。フェログラフィーの結果は良好です。異常摩耗の早期発見パラメータであるフェログラフィーのIs値が×のマイナス乗と良好の範囲にあり、潤滑状態は正常と判断します。
報告№109-09136 報告№112-00664 | 分析№109-001160 分析№112-003062 | 112-003062 | 分析の結果、油の劣化は確認されず、汚染度も良好な範囲にあることから、継続使用可能な状態にあると判断します。軸受分析の結果、軸受は継続使用可能な状態にあると判断します。但し、将来的な摩耗進行の有無を確認するためにも傾向監視を継続することが有効です。定期的な分析今後懸念される凝着摩耗の進行を監視するため、定期的に分析を実施することを推奨します。はフェログラフィーおよびSOAP/D-SOAPの結果から総合的に判断した結果、継続使用は可能ですが、機器の機能を保持するためにも傾向管理が有用と考えます。フェログラフィー【定量分析：Is値】Is値は異常摩耗の早期発見パラメータのつで、摩耗粒子を定量化するために用います。今回のIs値はの乗とやや高い値でした。フェログラフィー【定性分析：摩耗粒子および摩耗形態観察】分析結果から比較的多く観察された摩耗粒子は、以下の通りでした。シビア粒子・潤滑状態がやや厳しい凝着摩耗により発生。金属潤滑部が局部的に油膜切れを起していると考えられます。フリクションポリマ・局部的に高圧・高温となる場合に発生。観察された摩耗粒子の中でもシビア粒子は、注意が必要です。シビア粒子は、凝着摩耗に分類されます。この摩耗粒子は、軌道面で凝着、破断を繰り返し、この過程で生じる移着粒子が成長して摩耗粒子となります。そのため、軌道面では局部的に油膜切れが発生していることを示しています。この状態が継続した場合、摩耗粒子のサイズは徐々に大型化していき、軸受の損傷に至る場合がありますので、傾向監視が必要です。Iカップリング発光分光分析【SOAP／D-SOAP】検出された金属元素から発生箇所を推定すると、以下の通りでした。鉄・軸受等カルシウム、ナトリウム・外部混入異物計数汚染度、重量汚染度は共に良好でした。粘度、水分、酸価、IR、RBOTの各データは良好でした。尚、RBOTは、新油値に比較して大きな値であり減少傾向は確認されませんでした。このことから、酸化防止剤の消耗は確認されず、この油は継続使用可能な状態にあると判断できました。
報告№107-4508 報告№107-0130 | 分析№107-00526 分析№107-00723 | 107-00723 | を確認する。分析の結果、粘度、水分、IR、全酸価の各データは良好でした。これらのことは、以下のことから判断しました。粘度は、ISOVGの範囲にあり、良好と判断します。水分は、当社推奨の管理目安である以内にあり、良好と判断します。IRの結果、油劣化の兆候を示すカルボン酸の吸収が確認されなかったことから、良好と判断します。全酸価は、新油データとの比較により判断しますが、今回は新油データとの比較はできませんでした。しかし、IRで油劣化の兆候を示すカルボン酸が確認されなかったことから、本データは良好と判断します。今回は、当社にコスモオルパスの新油データがないため、前述に示す通り現在の劣化状況を判断しました。今後、更油の時期を検討するためには、新油データとの比較による評価が不可欠ですので、是非新油をご提供下さい。
報告№104-0378 報告№105-5010 | 分析№104-02669 分析№105-01196 | 105-01196 | 初期試験を実施した結果、異物の混入が確認されました。異物による摩耗は、正常な潤滑状態に比較して非常に大きいため今後の摩耗進行に注意が必要です。今後、これらの異物が軸受摺動面に噛み込み摩耗が進行することが懸念されるため、～ヶ月以内に再度分析を実施し、汚染状態及び摩耗の進行状況を確認されることを推奨します。これらのことは、計数汚染度がNAS級と初期値としてはやや高いこと異常摩耗の早期発見パラメータであるフェログラフィーのIs値が.と良好の範囲にあるものの、摩耗粒子形態観察の結果、外部から混入した鉄錆が観察されたこと以上のことから判断しました。
報告№107-4545 報告№109-09156 | 分析№107-02185 分析№109-001316 | 109-001316 | トライボ診断の結果、全てのデータが良好であることから、この油は継続使用可能と判断します。は良好と判断します。粘度は良好。粘度は.mm/sと新油値mm/sに比較して、粘度変化率は-.％で、当社推奨の管理限界値である±％以内にあり、良好と判断します。粘度はmm/sとなっています。粘度はmm/sとなっています。粘度指数はとなっています。粘度指数はとなっています。水分は良好。水分はppmと当社推奨の管理限界値の以下であり、良好と判断します。全酸価は良好。全酸価は.mgKOH/gと新油値.mgKOH/gに比較して高いものの、IRの結果で油劣化の兆候を示すカルボン酸の吸収が確認されていないことから、良好と判断します。
報告№109-09136 報告№113-00124 | 分析№109-001160 分析№113-000482 | 113-000482 | 軸受は継続使用可能な状態にあると判断します。但し、今後も摩耗の進行を傾向監視するため、以下の対策を推奨します。定期的な分析疲労摩耗の進行を監視するため、定期的に分析を実施し、分析データによる摩耗の進行状況を確認することを推奨します。はフェログラフィーおよびSOAP／D-SOAPの結果から総合的に判断した結果、継続使用は可能ですが、今後の機器の機能を確認するためにも傾向管理が有用と考えます。フェログラフィー【定量分析：Is値】Is値は異常摩耗の早期発見パラメータのつで、摩耗粒子を定量化するために用います。今回のIs値はの乗とやや高い値でした。フェログラフィー【定性分析：摩耗粒子および摩耗形態観察】分析結果から観察された代表的な粒子は、以下の通りでした。疲労摩耗粒子・繰返し応力を受けて発生。Iカップリング発光分光分析【SOAP／D-SOAP】検出された金属元素から発生箇所を推定すると、以下の通りでした。鉄、銅、亜鉛・軸受等リン・添加剤カルシウム、アルミニウム、ナトリウム・外部混入異物計数汚染度は、NAS級とやや高い値でした。フィルタ表面の異物観察で金属片、鉄錆、砂等が観察されたことから、汚染度が高い要因は、摩耗と外部混入異物の影響と思われます。
報告№109-09136 報告№112-00597 | 分析№109-001160 分析№112-002529 | 112-002529 | 分析の結果、本試料および汚染状態は全て良好な範囲にあり、継続使用可能な状態にあると判断します。粘度、酸価、有機物・有機化合物、酸化安定度の各データは良好でした。尚、別紙酸化安定度の減少傾向から油の余寿命を求めた結果、今回の採油日からの使用可能期間は約年ヶ月であることが分かります。水分濃度は、継続使用可能な範囲にありました。
報告№109-09568 報告№109-09568 | 分析№109-003498 分析№109-003498 | 109-003498 | を示す粘度、水分、全酸価の各データは良好でした。泡立ち試験の結果は、-と新油値が-であるのに比較して高い値となっていたことから消泡性能が低下していることが分かりました。潤滑状態の異常の早期発見パラメータである潤滑状態指数は、のマイナス乗と濾過設備のない機器であれば正常な潤滑状態にあると判断できます。・消泡性能の低下消泡性の性能が低下していることが確認されたことから、今後の使用状況によっては油の酸化劣化が進行したり、ギヤ歯面およびベアリング軌道面で油膜切れが発生したりする場合があるため、消泡剤の添加による消泡性能の改善など何らかの対応が必要になると思われます。・潤滑状態濾過設備のない機器であれば正常な潤滑状態にあると判断できますが、当該機の潤滑系にはフィルタが設置されているため、別紙インライン・オフラインフィルタの影響に示すとおり、潤滑状態が異常となり大型の摩耗粒子が発生したとしても、粒子の大部分が捕捉されてしまい正常な潤滑状態にあると誤認してしまう可能性があります。このようなフィルタの影響を考慮に入れたLCインデックスは、前回がの乗であったものが、今回は桁上昇し摩耗がやや厳しい状態に分類されるの乗となりました。前回採油から今回採油まで運転状態に大きな変化がないとすれば、桁の上昇は摩耗が進行していることを示しています。結論消泡性能の低下が確認されたものの、潤滑油、ギヤおよび転がり軸受は、継続続使用可能な状態にあると思われます。尚、今後は障害予防を目的に以下の対策を推奨します。摩耗は進行した状態にあると思われ、運転条件によってはさらに摩耗の進行が速まる場合も想定されるため、今後は潤滑油の分析に加えてフィルタ付着物の分析を実施し、異常な摩耗状態発生の有無を精密に確認することを推奨します。消泡性能の改善は、添加する消泡剤の効果をテストにより確認する必要がありますので、必要な場合は当社営業担当者までお知らせ下さい。泡立ち試験の結果、消泡性能が低下していることが確認されました。粘度粘度は.mm/sと新油値mm/sに比較して、粘度変化率は-％で、当社推奨の管理限界値である±％以内にあり、良好と判断します。粘度粘度は.mm/sでした。粘度指数粘度指数はでした。泡立ち試験泡立ち試験は-と新油に比較して高い値でした。水分はppmと当社推奨の管理限界値の以下であり、良好と判断します。全酸価全酸価は.mgKOH/gと新油値mgKOH/gに比較して高いものの、IRの結果で油劣化の兆候を示すカルボン酸の吸収が確認されていないことから、良好と判断します。機器の潤滑状態精密な濾過設備がない機器であれば、潤滑状態指数は正常の範囲にあると判断します。潤滑状態指数異常摩耗の早期発見パラメータである潤滑状態指数がのマイナス乗と精密な濾過設備がない機器であれば、潤滑状態指数は正常の範囲にあると判断します。
報告№106-0227 報告№106-6078 | 分析№106-01279 分析№106-01815 | 106-01815 | 初期試験を実施した結果、全てのデータが良好の範囲にありました。しかし、今回の採油は主機停止中にマンホールから採油を実施しているため、油循環中の採油に比較して油中粒子が沈降して低濃度になっている部分を採油していると考えられます。したがって、油が循環している状態で採油を実施した場合に比較して、分析データが低くなり、異常な状態を見落としてしまう可能性があり、本データは初期値としてはあまり適していないと思われます。尚、今回の分析結果の信頼性は、適正な採油条件に比較して低く、改善が必要と思われます。次回採油時には粒子の沈降の影響を極力抑えるため、主機運転中、または停止直後に採油を実施されることを推奨します。
報告№109-09094 報告№110-00147 | 分析№109-000954 分析№110-000610 | 110-000610 | 有機物・有機化合物試験で検出されたピークには新グリースと異なるピークが検出されました。結論IRの結果で新油と異なるピークが確認されたことから、グリース名が違うか、或いは、異種グリースが混入した可能性が考えられますので、確認する必要があります。≪状態監視とパラメータ≫分析の目的および各分析のパラメータは以下の通りです。特性低下目的：グリースの分析結果から、グリースの物理的性状や劣化傾向などを確認する。全酸価JISK赤外線吸収スペクトルJISKちょう度JISK滴点JISK摩耗目的：グリース中の摩耗粒子を分析する事により、回転・摺動部の潤滑状態、摩耗劣化の程度、余寿命などを解析する。摩耗診断電子顕微鏡観察JISKX線マイクロアナリシス油中金属濃度）JISK≪分析結果≫特性低下全酸価：良好全酸価.mgKOH/gは新油値の.mgKOH/g以内にあることから問題は無いと判断します。赤外線吸収スペクトル：良好ちょう度：良好ちょう度値はと当社推奨の管理限界値であるから以内に留まっています。滴点：良好滴点はと当社推奨の管理限界値であるから以内に留まっています。摩耗摩耗診断電子顕微鏡観察・X線マイクロアナリシス：今回は実施していません。油中金属濃度：今回は実施していません。
報告№107-4554 報告№107-4554 | 分析№107-02774 分析№107-02775 | 107-02775 | 今回の採油は、ドレンバルブから機器停止中に実施している。油中粒子が均一に分散している油循環中に比較し沈降の影響を受け、分析データが高濃度に出る可能性があると思われます。又、採油した試料油量が不足しており、希釈して分析を実施したため、計数汚染度、重量汚染度は参考値として下さい。今回の分析は以上のことを踏まえて結果を検討しました。分析の結果、異常摩耗の早期発見パラメータであるフェログラフィーのIs値がの乗と高いものの、観察された摩耗粒子は比較的少なく、循環中の採油に比較してデータが高目に出る可能性があるにも関わらず、計数汚染度、重量汚染度と共に当社推奨の管理限界値内にあり、かつ、D－SOAPで検出された鉄は微量であることから、本軸受は継続使用可能と判断します。また、油の基本特性を示す粘度、水分、全酸価、IRの各データは全て良好の範囲にあり、この油は継続使用可能と判断します。尚、機器の潤滑状態をより正確に知るには、粒子の沈降の影響を極力抑え、油中粒子が均一な分散状態に近い状態での採油が望ましく、そのため対象機器の運転中、または停止直後に採油を実施することを推奨します。
報告№103-6114 | 分析№103-02051 | 103-02051 | 濾過後の試料油を分析した結果、計数汚染度を除く項目は良好でした。濾過前の計数汚染度がNAS級に対して、濾過後がNAS級とランク上昇していました。濾過後の計数汚染度の粒子数が増加した原因は、濾過前と濾過後の試料油が入れ替わった。濾過後の採油時に誤って外部から混入した。濾過機の操作を誤って、エレメントに捕捉されていた汚染物が濾過機出口配管より排出されてしまった。等が考えられます。このことを確認するため、再度採油を実施する必要があります。確認方法は、再度採油した試料油の計数汚染度が今回の濾過後と差がなければ原因は、今回の濾過後より清浄になっていれば原因はまたはと考えることができます。
報告№109-09136 報告№111-00476 | 分析№109-001160 分析№111-002196 | 111-002196 | 潤滑油および対象設備は継続使用可能な状態にあると判断します。、汚染度、は良好でした。尚、別紙RBOTの減少傾向から油の余寿命を求めた結果、本試料は直近の更油から起算して稼働日数が年月まで使用可能であることが分かります。
報告№107-6000 報告№107-6005 | 分析№107-00010 分析№107-00128 | 107-00128 | 今回の採油は、機器停止中にドレンプラグから実施しているため停止時間が長い場合、油中粒子の多くは沈降し、採油位置によっては高濃度になっている箇所から採油していると考えられます。分析データからの考察は、稼動中の採油に比較して分析データが高くなる可能性を考慮して検討しました。分析の結果、摩耗粒子形態観察で異物の噛み込みにより発生する切削粒子、厳しい金属接触により発生するシビア粒子が僅かに観察されたものの、計数汚染度、フェログラフィーのIs値の各データが良好の範囲にあることから、潤滑状態は良好な状態にあると判断します。尚、を示す粘度、水分、全酸価、IR、RBOTの各データが良好の範囲にあり、潤滑油は継続使用可能と判断します。
|  | 113-002712 | 分析の結果、直ちに異常となる摩耗粒子は確認されなかったことから、減速機は継続使用可能な状態にあると考えられますが、観察された摩耗粒子の中に、異物の影響で発生する切削粒子が確認されたことから、潤滑箇所では金属表面の微小突起やグリース中の固形物による切削摩耗が発生していることが確認できました。切削摩耗は、一般に摩耗の速度が速いことから傾向監視が必要です。尚、グリースはちょう度の上昇が確認されたため、グリースの漏洩や油膜切れの発生が懸念されます。グリースの交換ちょう度の上昇が確認されたことから、グリースが軟化しており、今後、グリースの漏洩や油膜切れによる摩耗の発生が懸念されるため、グリースを交換されることを推奨します。定期的なトライボ診断実施今後の切削摩耗の推移を監視するため、定期的な分析実施を推奨します。フェログラフィーで観察された代表的な摩耗粒子は以下の通りです。正常な摩耗粒子・潤滑状態が正常なマイルド摩耗により発生。切削粒子・異物や金属表面の微小突起による切削摩耗により発生。切削摩耗は、他の摩耗形態に比較して摩耗進行速度が速く注意が必要で、定期的なトライボ診断による状態監視が必要と考えます。切削摩耗の原因となる混入異物が残留している場合、この異物により切削摩耗が継続して発生する可能性があります。また、SOAP-Tで鉛が比較的高い値で検出されたことから、鉛を使用した箇所の摩耗が発生している可能性があります。グリースのちょう度ちょう度は、と当社推奨の管理上限値のより高くなっており、グリースが軟化していることが分かりました。軟化したグリースを使用した場合、グリースの漏洩や潤滑部で油膜切れによる摩耗の発生が懸念されます。適点グリースが液状化しつつあり、適点は実施できませんでした。水分はpmと新グリース値.ppmに比較して大きな変化はありませんでした。酸価・IR酸価はmgKOH/gと新グリース値mgKOH/g以上にあるものの、IRで油の酸化劣化により発生するカルボン酸の吸収が確認されないことから、酸価劣化していないと判断します。但し、新グリースのIRスペクトルと一致しない箇所が確認されたことから、使用グリースと新グリースはグリース名が異なっている可能性があります。
報告№101-6122 | 分析№101-01362 | 101-01362 | 定期・濾過前の試料油を分析した結果、前回に比較して、計数汚染度及び重量汚染度が増加傾向を示していました。D－SOAPの結果、鉄及び錫濃度が各々増加傾向を示しており、汚染の要因は、主軸及びメタルの摩耗によるもの考えられました。フェログラフィーの摩耗粒子形態観察の結果から、μmサイズのホワイトメタルの摩耗粒子やフレッティングにより発生する粒子が多く見られていることから、以下のことが推定されました。フレッティングの発生は、本軸受がセグメントタイプであった場合、メタル台金とその支持部の間が考えられます。仮に、メタル台金とその支持部の間でフレッティングが発生している場合、メタル台金部の可動部に、変動荷重による偏芯や水スラストの変動、或いは、センターフォワール現象による振動などが原因となる振動が加わり微振動が発生していることが考えられます。また、動きが振動により、メタルと主軸の間で片当たりが定常的に発生していることが想像されます。又、メタルがセグメントタイプではなく、円筒メタルの場合、軸の偏心による片当たりが想像されます。今年度も本試料採取後、濾過を実施しておりますので、一旦油中の摩耗粒子は除去されますが、別添資料金属粉の平衡速度による採油周期に示す通り、運転時間が平衡濃度に到達する時間経過した時点で摩耗粒子は平衡濃度に到達しますので、時間経過した時点で再度分析を実施し摩耗の進行状況を確認することを推奨します。
報告№109-09136 報告№110-00223 | 分析№109-001160 分析№110-000849 | 110-000849 | 摩耗状態摩耗状態は、潤滑油中に含まれる金属成分とその濃度を調査し、調査の結果から評価します。金属元素と濃度の分析は、試料油を以上の高温で発光させ、その光を分光器で分光し、分光によって得られた光の強度と金属固有の波長とから元素を特定するIカップリング発光分光分析法を用います。今回の試料はディーゼルエンジン油でしたが、検出された金属元素は、SOAPの結果表に示すように、鉄、鉛、銅、クロム、錫、リン、亜鉛、カルシウム、アルミニウム、ケイ素、ナトリウム、マグネシウム、ホウ素でした。これら検出された金属元素から発生箇所を推定すると、鉄、鉛、銅、クロム、錫・エンジン部品リン、亜鉛、カルシウム、ホウ素・オイル添加剤アルミニウム、ケイ素、ナトリウム、マグネシウム・外部混入異物であると思われます。このうち、機械部品が摩耗したと思われる元素はのグループです。検出された金属の粒子は、潤滑状態が正常な場合に発生するマイルド摩耗粒子、異物の噛み込みなどで発生する切削粒子、金属潤滑部が局部的に油膜切れを起して発生するシビア粒子であったことから、潤滑部では異物による切削摩耗と油膜破断による凝着摩耗が混在していることが分かりました。観察された切削摩耗は、摩耗の中でも摩耗の進行速度が速いことから、この摩耗形態が観察された場合は傾向監視により摩耗の進行を確認することが必要です。特に、切削摩耗の原因となる混入異物が残留している場合、異物により摩耗が継続して発生する可能性があります。潤滑の健全性は、異常摩耗の早期発見パラメータであるフェログラフィーのIs値であらわされます。本試料では、このIs値がの乗と高い範囲にあったことから、シリンダ、ピストンリング、カムロール、クランクメタル等の潤滑部はやや厳しい潤滑状態にあると推定されます。粘度、水分、全塩基価、IRの各データは良好でした。結論現時点では潤滑油および機器は継続使用可能な状態にあると判断します。但し、分解点検延伸化に向けて以下の検討を推奨します。検討および確認事項機器の継続使用は可能な範囲にあると判断できるものの、摩耗が若干確認されていることから、分解点検延伸化に向けて今後も定期的に分析を実施し、摩耗の進行状況を確認することを推奨します。尚、適正な採油周期を計算するため、油量、循環ポンプ吐出量、回転数、油系統図に関する情報をご提供下さい。
報告№109-09136 報告№112-00129 | 分析№109-001160 分析№112-000519 | 112-000519 | 潤滑油および軸受は継続使用可能な状態にあると判断します。但し、油中の汚染度が高く、今後も摩耗の進行を傾向監視するため、以下の対策を推奨します。濾過油中の汚染度が高いことから、観察された摩耗粒子や異物等が軸受摺動面に噛み込み摩耗が進行することが懸念されるため、濾過を推奨します。再分析およびオイルリングの確認凝着摩耗の進行を監視するため、夏期ピーク前に再分析を実施し、分析データによる摩耗の進行状況を確認することを推奨します。また、日常点検の際にオイルリングの回転状況を確認することを併せて推奨します。最適な採油方法本試料油は、機器停止中に点検窓から採油されています。機器が停止している状態では、別紙油中粒子の沈降の影響に示すように油槽内で撹拌がなくなり固形物が沈降するため、油中汚染度は低くなると推定されます。今後の採油は、極力運転中もしくは停止直後の油槽中層部から実施されることを推奨します。フェログラフィーIs値は異常摩耗の早期発見パラメータのつで、摩耗粒子を定量化するために用います。前回に比較してIs値はの乗からの乗に低下し、潤滑状態は正常と判断できます。摩耗粒子の形態で比較的多く観察された粒子は、潤滑状態が正常な場合に発生する摩耗粒子金属潤滑部が局部的に油膜切れを起して発生する銅系シビア粒子でした。これらの摩耗粒子が観察された場合、潤滑部で発生している摩耗形態は、正常なマイルド摩耗潤滑状態がやや厳しい凝着摩耗であることが分かります。銅合金が観察されたことから、オイルリングと主軸間、またはオイルリングと軸受台金側面との間で摩耗が発生していると推定されます。このような場合、オイルリングと主軸の間で摩擦が低下したり、台金との摩擦が増大するなどの影響でオイルリングが円滑に回転し難い状況が発生します。その結果、潤滑油のかき揚げ量が減少し、軸受摺動面で油膜切れを引き起こす可能性があります。Iカップリング発光分光分析【SOAP／D－SOAP】検出された金属元素は、SOAP／D－SOAPの結果表に示すように、鉄、鉛、銅、アンチモン、錫、リン、亜鉛、ナトリウムでした。検出された金属元素から発生箇所を推定すると鉄、鉛、銅、アンチモン、錫、亜鉛・軸受等リン、ナトリウム・外部混入異物であると思われます。このうち、機械部品が摩耗したと思われる元素はのグループです。メタルの摩耗深さ分析結果から軸受メタルの摩耗深さを求めました。計算はSOAPの結果で得られている錫濃度ppmと油量Lから計算しました。当社の経験から分のが摩耗したと仮定しました。その結果、メタル表面の平均的な摩耗深さはμmとなり、メタルの表面粗さを軸受表面の一般的な粗さであるsと仮定すると、この計算結果から約分の程度摩耗しているものと思われます。前回に比較して計数汚染度はNAS級からNAS級にランク上昇し、管理限界値に到達していました。フィルタ表面の異物観察で銅合金、鉄錆、砂等が観察されたことから、汚染度が高い要因は、摩耗と外部混入異物の影響と思われます。粘度、水分、全酸価、IRの各データは良好でした。
報告№109-09136 報告№112-00632 | 分析№109-001160 分析№112-002776 | 112-002776 | 分析の結果、粘度が新油に比較して.％上昇し、当社推奨の管理上限を大きく超えていることがわかりました。酸価と塩基価が正常であることから潤滑油自体の劣化による粘度上昇ではないと判断できます。油名の間違いでなければ、使用機器には適正な粘度を使用することが望ましいことから、可能であれば更油を推奨します。対象設備分析の結果で、油中金属に銅、錫、鉛が検出されました。検出された成分比から、これらの金属はクランクメタル、或いは、コンロッドメタルが摩耗して発生していると推定されました。検出された濃度が低濃度であることから、現在のところ対象設備は継続使用可能な状態にあると判断します。更油本試料油が、油名の相違によるものであれば、適正粘度を使用するという観点から更油が必要です。また、劣化している過程にある場合、粘度は一端上昇し始めると劇的に上昇することもあり、今後は比較的短い周期で傾向監視を実施することが大切です。また、粘度上昇により粘性抵抗が増大して油温も上昇しやすくなり、油劣化の影響で油中の酸成分により金属表面が腐食することがあるため、更油を推奨します。定期的な分析および分析周期の検討トライボ診断では、定期的に分析を実施することにより、データの変化から異常の兆候を早期に発見することが可能となります。また、今回は対象設備の初回分析であるため、あと最低でも回分析を実施し、分析データの変化から今後の分析周期を検討することを推奨します。最適な採油方法本試料油は、機器停止中にオイルパンから採油されているため、分析データが低濃度に出ていると推定されます。正確なデータによる診断を行うためにも、今後の採油は、極力運転中もしくは停止直後の油槽中層部から実施されることを推奨します。はフェログラフィーおよびSOAP-Tの結果から総合的に判断した結果、継続使用は可能ですが、機器の機能を保持するためにも傾向管理が有用と考えます。フェログラフィー【定量分析：Is値】Is値は異常摩耗の早期発見パラメータのつで、摩耗粒子を定量化するために用います。今回のIs値はの乗とやや高い値でした。フェログラフィー【定性分析：摩耗粒子および摩耗形態観察】分析結果から比較的多く観察された摩耗粒子は、以下の通りでした。シビア粒子・潤滑状態がやや厳しい凝着摩耗により発生。金属潤滑部が局部的に油膜切れを起していると考えられます。観察された摩耗粒子の中でもシビア粒子は、注意が必要です。シビア粒子は、凝着摩耗に分類されます。この摩耗粒子は、摺動面で凝着、破断を繰り返し、この過程で生じる移着粒子が成長して摩耗粒子となります。そのため、軌道面では局部的に油膜切れが発生していることを示しています。この状態が継続した場合、摩耗粒子のサイズは徐々に大型化していき、軸受の損傷に至る場合がありますので、傾向監視が必要です。Iカップリング発光分光分析【SOAP-T】検出された金属元素から発生箇所を推定すると、以下の通りでした。鉄、鉛、銅、錫・エンジン部品リン、亜鉛、カルシウム・添加剤バリウム、ナトリウム、マグネシウム、モリブデン・外部混入異物その他の銅を使用した箇所の溶出・摩耗SOAP-Tで銅がppm検出されました。検出された銅が軸受摩耗により発生している場合、軸受の異常摩耗に進展することもあることから、分析周期を短縮して傾向監視を実施して下さい。潤滑油冷却器の配管で摩耗していた場合、配管取付け部に緩みが生じて配管が振動し、継手部が外れたり、亀裂が生じて冷却水の混入にいたる場合があります。亜鉛系添加剤の影響により、潤滑油冷却器の配管で溶出していた場合、ピンホールが発生して冷却水の混入に至る場合があります。今後、油劣化の進行や水分濃度が上昇することに注意が必要です。マグネシウムの検出SOAP-Tでマグネシウムがppm検出されました。ご提供頂いた新油には、マグネシウムが含まれていないことから、異種油が混入したか、または添加剤を投与した可能性が考えられます。現状は、潤滑油の劣化やスラッジの発生等は確認されていないことから、問題はないと思われます。計数汚染度計数汚染度は、NAS級とやや汚染されていました。フィルタ表面の異物観察で金属片、鉄錆、砂等が観察されたことから、汚染度が高い要因は、摩耗と外部混入異物の影響と思われます。粒度分布粒度分布は.～μmの範囲にあり、.μmにピークが確認されました。μm以下の粒子が多いことから、燃焼して発生したすす等であることが分かります。水分、酸価、塩基価、RBOTの各データは良好でした。粘度粘度は、mm/sと新油値mm/sに比較して粘度変化率が+.％となっており、当社推奨の管理限界値である±％を超えていました。潤滑油は、熱の影響を受けて劣化している場合、粘度は、一端上昇し始めると劇的に上昇することもあるため、今後は比較的短い周期で傾向監視を実施することが大切です。粘度の上昇要因は、別紙エンジンオイルの粘度上昇メカニズムをご覧ください。
報告№109-09136 報告№110-00432 | 分析№109-001160 分析№110-001958 | 110-001958 | 、汚染度、潤滑状態は良好でした。潤滑油および軸受は継続使用可能な状態にあると判断します。今後は、本データを初期値として管理されることを推奨します。
報告№103-0207 | 分析№103-02056 | 103-02056 | 本試験は、油中の摩耗粒子から得られる情報からベアリング軌道面の状態を推定することを目的としました。分析の結果、ベアリングの使用時間と本試料油の使用時間とが同じであると仮定した場合、ベアリング軌道面の％程度にフレーキングが発生していると推定できます。この前提条件に間違いがなければ、ベアリングは使用可能な状態にあると思われます。これらのことは、鉄濃度から計算したフレーキングの発生面積が内輪軌道面の面積の凡そ％であること。確認された摩耗粒子にやや大型の粒子が散見されるものの、μm以下の小さな粒子が支配的であること。以上のことから判断しました。但し、今後も摩耗が進行することが予想されますのでCBMによる摩耗状態の把握が必要です。計算の結果、時間以上経過すれば、いつでも採油できる状態になりますので、この時間を目安に計画を立てて管理されることを推奨します。
報告№104-6043 報告№104-6043 | 分析№104-00743 分析№104-00743 | 104-00743 | 精点Aを実施した結果、を示す粘度、水分、全酸価、IR、RBOTの各データは管理限界値内にあり、この油は継続使用可能と判断します。本試料油は、油槽に油濾過機が設置されているため、油中の粒子が除去されていますので、診断は油濾過機による油中粒子減少率を考慮して潤滑状態を解析する必要があります。油濾過機による油中の摩耗粒子の減少率は油濾過機の入口と出口の汚染度を評価し、その結果から求めますが、今回は油濾過機の出口から採取した試料がありませんので、減少率を一般的な濾過率.で解析しました。その結果、油がパスして増加する粒子数は、今回計数汚染度の～μmレンジで個/mlとなりました。これをもとに、油濾過機が設置されていない場合の減少率を.と仮定して平衡濃度を求めたところ、油中粒子数は、個/mlとなりました。このことから分かるように、本試料油中の汚染度は、油濾過機が設置されていることでNAS級になっていますが、油濾過機がないと仮定した場合、計算により求めたように～μmレンジの汚染度はNAS級の汚染状態になる可能性を示唆するものととらえる事が出来ます。他のレンジを同様に計算すると以下のようになり、NAS級となります。～ ～ ～ ～ 以上 等級 級 以上のことから、本試料油の汚染度は、濾過されていることで汚染度がNAS級になってはいるものの、摩耗が発生している状態にあると思われます。清浄な状態にある汚染度ですが、計数汚染度の結果、前回に比較してやや増加しており、今後、更に摩耗が進行する可能性がありますので、傾向を見るため、油槽から採油すると同時に油濾過機の濾過前と濾過後の位置から採油を実施し、分析結果から減少率を導き、その減少率を正確に求め、その粒子数の変化により金属接触が進行しているか落ち着いてきているのかを確認されることを推奨します。尚、採油を主機停止中に実施しているため、油循環中の採油に比較して油中粒子が沈降して低濃度になっている部分を採油していると考えられます。したがって、油が循環している状態で採油を実施した場合に比較して、分析データが低くなり、異常な状態を見落としてしまう可能性がありますので、今後の採油は、停止直後、或いは、油循環中に採油を実施されることを推奨します。主機停止中・濾過機運転中集油槽マンホールより吸引ポンプにて採取。
|  | 113-001164 | 粘度、IR、SOAP-Tの結果で新油と一致しないデータが確認されたことから、異種油の混入または油名の誤りが考えられるため、に示す対策を推奨します。減速機減速機は継続使用可能であるため、分解点検の必要はないと判断します。但し、将来的な摩耗進行の有無を確認するためにも傾向監視を継続することが有効です。異種油の混入、油名の確認および、場合によっては更油分析データから新油と一致しないデータが確認されたことから、異種油の混入または油名が違っている可能性があります。油は設備の条件にあった適正な性能のものを使用することが重要であるため、異種油の混入の有無、油名を再確認することを推奨します。再確認し、現在使用している油が設備の条件に不適正であると判明した場合は、更油を推奨します。定期的なトライボ診断実施定期的な分析を実施することにより、データの変化から異常の兆候を早期に発見することが可能となります。今後懸念される疲労摩耗、凝着摩耗の進行を監視するため、定期的なトライボ診断の実施を推奨します。粘度およびIRで新油と一致しないデータが確認されたことから、異種油の混入または油名の誤りが考えられます。粘度粘度は、.mm/sと新油値のmm/sに比較して粘度変化率が-％となっており、当社推奨の管理限界値である±％を超えていました。異種油の混入または油名の誤りが考えられます。適正な粘度範囲より低粘度の油を使用した場合、潤滑部で油膜切れが発生し、摩耗の進行に繋がることが懸念されます。水分はppmと当社推奨の管理限界値以下にあり、良好と判断します。酸価・IR酸価劣化の進行度は、酸価およびIRの結果から総合的に判断します。酸価は、.mgKOH/gと新油値.mgKOH/g以下にあり、IRの結果で油劣化の兆候を示すカルボン酸の吸収が確認されていないことから、油は劣化していないと判断します。但し、IRの結果、新油のIRスペクトルと一致しない箇所が確認されました。異種油の混入、または油名の誤りなどが考えられます。は良好でした。計数汚染度計数汚染度はNAS級と当社推奨の管理限界値NAS級以下であり、良好でした。重量汚染度はmg/mlでした。光学顕微鏡写真重量汚染度で濾過したフィルタ表面上の夾雑物を光学顕微鏡で観察した結果、鉄錆、砂等が観察されました。はフェログラフィーおよびSOAP-Tの結果から総合的に判断した結果、継続使用は可能ですが、今後の機器の機能を確認するためにも傾向管理が有用と考えます。フェログラフィー【定量分析：Is値】Is値は異常摩耗の早期発見パラメータのつで、摩耗粒子を定量化するために用います。今回のIs値は、の乗と低い値でした。フェログラフィー【定性分析：摩耗粒子および摩耗形態観察】分析結果から観察された代表的な粒子は、以下の通りでした。疲労摩耗粒子・繰返し応力を受けて発生。黒錆・潤滑状態がやや厳しい凝着摩耗により発生。金属接触が厳しく、且つ、高い摩擦熱が発生していると考えられます。フリクションポリマ・局部的に高圧・高温となる場合に発生。観察された摩耗粒子の中でも黒錆は、将来的な摩耗の進行に繋がる可能性を示唆しているため、傾向監視が必要と思われます。黒錆は、凝着摩耗に分類されます。この摩耗粒子は、油膜切れによる摺動面での金属同士の接触時に起こる高い摩擦熱によって鉄が酸化され発生します。この状態が継続した場合、摺動面で焼付が発生し、設備の損傷に至る場合があります。Iカップリング発光分光分析【SOAP-T】検出された金属元素から発生箇所を推定すると、以下の通りでした。鉄、鉛、銅、ニッケル、錫・ギヤ歯面、軸受等リン、亜鉛・添加剤カルシウム、ナトリウム・外部混入異物SOAP-Tの結果、ご提供頂いた新油FBKオイルROで添加剤の亜鉛がppm、バリウムがppm検出されていますが、本試料油からは亜鉛がバリウムが検出されませんでした。このことから、異種油の混入、または油名の誤りなどが考えられます。バックラッシ検出された鉄濃度を基にバックラッシ増加量の計算を行いました。今回、歯車の歯幅、モジュール、歯数、歯車の構成が不明でした。よって、歯幅をmm、モジュールを、太陽歯車、遊星歯車、太陽歯車の歯数をそれぞれ、、の遊星ハスバ歯車と仮定し、バックラッシの増加量を計算しました。その結果、今回検出された鉄がギヤ歯面から、平均的に摩耗して発生していたと仮定した場合、バックラッシの増加量は以下の通りと推定されます。表バックラッシ増加量接触箇所 バックラッシ増加量上限値 バックラッシ増加量 内歯車-遊星歯車 . 約. 遊星歯車-太陽歯車 . 約. バックラッシの初期値が不明であるため、増加量の上限値を適正なバックラッシの最大値と最小値の差としました。今回の推定されたバックラッシ増加量は上限値に比較して十分に小さい値であり、良好であると推定できます。但し、今回の計算は仮定に基づいて行っているため、参考値としてお考え下さい。
報告№109-09136 報告№111-00193 | 分析№109-001160 分析№111-001022 | 111-001022 | 潤滑油は継続使用可能な状態にあると判断します。但し、RBOT値がminを切っており、また、IRでcm-付近の酸化防止剤のピークが確認されていないことから、酸化防止剤が減少していることがわかります。そのため、今回の採油後に更油を実施していなければ更油を推奨します。なお、油名に間違いはない思いますが、無添加タービン油を使用している場合、今回と同様のデータとなることもありますので、念のためご確認下さい。粘度、全酸価、IR、RBOTの各データは良好でした。油の余寿命は、使用油の使用期間または使用時間が不明であったため、ご依頼の油の余寿命に関する検討は行えませんでした。可能であれば、使用期間、あるいは使用時間の情報をご提供下さい。水分は良好でした。
報告№109-09136 報告№112-00027 | 分析№109-001160 分析№112-000069 | 112-000069 | 潤滑油および軸受は継続使用可能な状態にあると判断します。濾過機の入口と出口の箇所から採油本設備には、濾過機が設置されており、常時運転しているため、常に正常な状態に保持され摩耗の変化が生じても検出されない可能性があります。潤滑状態をより正確に把握するには、濾過機の入口と出口から採油を実施し、その差異から濾過効率を求め、それを根拠に摩耗の進行状況を確認することを推奨します。フェログラフィーIs値は異常摩耗の早期発見パラメータのつで、摩耗粒子を定量化するために用います。今回のIs値はのマイナス乗であり、潤滑状態は正常と判断できます。Iカップリング発光分光分析【SOAP-T】検出された金属元素は、SOAP-Tの結果表に示すように、鉛、銅、リン、亜鉛、ケイ素、ナトリウムでした。検出された金属元素から発生箇所を推定すると鉛、銅・軸受等リン、亜鉛、ケイ素、ナトリウム・外部混入異物であると思われます。このうち、機械部品が摩耗したと思われる元素はのグループです。計数汚染度、重量汚染度は共に良好でした。粘度、水分、酸価、IR、RBOTの各データは良好でした。
報告№107-0256 報告№107-0256 | 分析№107-01386 分析№107-01386 | 107-01386 | 分析の結果、ギヤ歯面の摩耗により増加したバックラッシの増加量は、十分に小さく継続使用可能な状態あると判断します。それは、D－SOAPの鉄濃度から、ギヤ歯面の摩耗量を推定し、さらにはバックラッシの増加分を求め、減速機の摩耗状態を確認することで判断しました。減速機の構造から、最も負荷が大きく、摩耗が進行しやすい箇所をスパイラルベベルギヤとスパイラルベベルピニオンと推定し、この部分のバックラッシを求めました。分析結果から得られた鉄濃度を使用して求めたバックラッシは、減速機に摩耗が集中していたと仮定した場合、初期値からμm増加したものと推定されました。バックラッシ増加分の上限値は、メーカにより差異はあるものの、当社の推奨するバックラッシは一般に推奨されるμmを管理目安にしており、今回のデータはこの値に比較して十分に小さいことから、本歯車は継続使用可能な状態にあると判断します。計数汚染度は当社推奨の管理限界値を超えていました。計数汚染度は当社推奨の管理限界値を超えていました。計数汚染度はNAS級以上と当社推奨の管理限界値のNAS級を超えていました。重量汚染度は.mg/mlでした。重量汚染度は.mg/mlでした。機器の潤滑状態フェログラフィーの結果、異常摩耗の早期発見パラメータであるIs値がと良好の範囲にあるものの、摩耗粒子形態観察の結果、異物の噛み込みにより発生する切削粒子、外部から混入したと思われる鉄錆がやや多く観察されました。SOAPの結果は良好です。SOAPの結果、摩耗により発生する鉄が検出されていないことから、良好と判断します。又、油の添加剤成分であるリンが検出されました。D－SOAPの結果、鉄が検出されました。D－SOAPの結果、摩耗により発生した鉄が検出されました。フェログラフィーの結果、異物の噛み込みにより発生する切削粒子がやや多く観察されました。異常摩耗の早期発見パラメータであるフェログラフィーのIs値がと良好の範囲にあるものの、摩耗粒子形態観察の結果、異物の噛み込みにより発生する切削粒子、外部から混入したと思われる鉄錆がやや多く観察されました。
報告№109-09136 報告№110-00326 | 分析№109-001160 分析№110-001432 | 110-001432 | 摩擦面で発生している摩耗の形態や潤滑状態は、フェログラフィーで得られた摩耗粒子の観察結果から評価します。同法は、摩耗粒子を含んだ試料油を磁力で油と粒子とに分離する技術で、分離された摩耗粒子を解析することによって潤滑状態の健全性や摩耗粒子の発生原因を診断するものです。摩耗粒子と摩耗形態観察された粒子は、潤滑状態が正常な場合に発生する摩耗粒子異物の切削作用で発生する切削粒子金属潤滑部が局部的に油膜切れを起して発生するシビア粒子でした。以上から潤滑部で発生している摩耗は正常なマイルド摩耗、やや厳しい摩耗形態の凝着摩耗、そして異物による切削摩耗であることが分かりました。潤滑状態異常摩耗の早期発見パラメータであるIs値は、潤滑状態が厳しいの乗となっていました。汚染度水分濃度は、前回同様に管理基準以内にあり良好でした。粘度、全酸価、RBOTの各データは、前回同様に管理基準以内にあり良好でした。本試料油は、機器停止中に軸受箱ドレンプラグから採油されています。ドレンプラグの汚染度は、一般的に高く、尚且つ、機器が停止している状態では、油槽内で撹拌がなくなり固形物が沈降するため、油中汚染度は更に高くなると推定されます。このような悪条件にもかかわらず、今回の分析結果から転がり軸受寿命の指標としている摩耗粒子が確認されなかったことから本軸受は継続使用可能な状態にあると判断します。今回の診断は、提示して頂いた採油状況をもとに試料油の汚染度が高いことを前提に解析しましたが、採油時の排油量が多い場合には粒子などの固形物が排油と共に排出してしまい、場合によっては清浄な油を採取する可能性も考えられます。より正確な診断を行うためにも、設備油量、排油量などの情報提供をお願い致します。但し、軸受摺動面で局部的な油膜切れによる摩耗や異物の噛み込みによる摩耗が僅かに発生しています。今後さらに摩耗が進行することが懸念されますので、以下の対策を推奨します。今後、摩耗の進行状況を監視するため、定期的に分析を実施することを推奨します。傾向監視のための次回採油時期は、回転数と油量から理論的に求めます。本設備の回転数に関する情報が提供されなかったため、rpmと仮定し計算しました。その結果、次回の採油は最短で約時間となります。この時間は、油中汚染物が均一濃度になるために必要な時間であり、この時間を経過すれば、再分析の結果から摩耗速度を評価すことが可能となります。本計算は、回転数を仮定して求めていますので、次回分析実施時までに回転数等の設備情報をご提供下さい。
報告№109-09249 報告№112-00272 | 分析№109-001747 分析№112-001092 | 112-001092_date120928 | 潤滑油および軸受は継続使用可能な状態にあると判断します。但し、今後も摩耗の進行を傾向監視するため、以下の対策を推奨します。定期的な分析切削摩耗の進行を監視するため、定期的に分析を実施し、分析データによる摩耗の進行状況を確認することを推奨します。シリコン系のグリースや添加剤の確認シリコン系の添加剤やグリースを使用している箇所があるかについてご確認下さい。はフェログラフィーおよびSOAP／D-SOAPの結果から総合的に判断した結果、やや厳しい状態にあると考えられます。フェログラフィー【定量分析：Is値】Is値は異常摩耗の早期発見パラメータのつで、摩耗粒子を定量化するために用います。今回のIs値はの乗とやや高い値でした。フェログラフィー【定性分析：摩耗粒子および摩耗形態観察】分析結果から比較的多く観察された粒子は、以下の通りでした。正常な摩耗粒子・潤滑状態が正常なマイルド摩耗により発生。切削粒子・異物や金属表面の微小突起による切削摩耗により発生。観察された摩耗粒子の中でも切削粒子は、注意が必要です。摩耗形態の中でも切削摩耗は摩耗進行速度が速く、転がり軸受でこの摩耗形態が発生した場合には寿命が分の程度に低下することも知られており、切削摩耗により生じた軌道面の損傷が起点となって転がり軸受の寿命となるフレーキングに進展することから傾向監視による経過監視が必要です。Iカップリング発光分光分析【SOAP／D-SOAP】検出された金属元素から発生箇所を推定すると、以下の通りでした。鉄、鉛、亜鉛・軸受等カルシウム、ケイ素、ナトリウム・外部混入異物ケイ素の検出金属濃度でケイ素がppmと高い値でした。一般に、潤滑油中からケイ素が検出された場合の原因として、シリコン油或いは、シリコン系の添加剤が検出されるフェログラフィーおよびフィルタ表面の異物観察で砂が多く観察されて検出されるシリコングリースをシール部に塗布している場合、このシリコングリースが潤滑油に混入して検出されるなどが挙げられます。ケイ素が多く検出された原因がであると軸受摺動面に噛み込み摩耗が進行したり、であると潤滑油とグリースが混ざって粘度が上昇し、粘性抵抗が増大することにより、油温が上昇する等の悪影響を及ぼすことがあります。分析の結果から、今回検出された原因は、比較的高濃度であることからの可能性が考えられます。については、分析結果では確認することが出来ませんので、これに関する情報があれば提供をお願いします。水分、汚染度物重量は共に良好でした。汚染粒子数はNAS級とやや高い値でした。フィルタ表面の異物観察で金属片、鉄錆、砂等が観察されたことから、汚染度が高い要因は、摩耗と外部混入異物の影響と思われます。．粘度、全酸価、酸化安定度、有機物・有機化合物の各データは良好でした。分析結果特性低下特性低下に係るパラメータの分析結果は良好と判断します。粘度粘度はmm/sと新油値mm/sに対する粘度変化率は+.％で、当社推奨の管理限界値である±％以内にあり、良好と判断します。全酸価添加油の全酸価は、油メーカによって初期値が違うため統一した管理基準を設定するのが困難であることから、当社では管理限界値を設定しておらず、新油分析値との比較及び他の分析項目の結果より全酸価の状態判断を行います。その結果、全酸価は.mgKOH/gと新油値.mgKOH/g以下にあることから、良好と判断します。酸化安定度酸化安定度はminであり、当社推奨の管理限界値のmin以上であることから良好と判断します。有機物・有機化合物有機物・有機化合物は、IRチャートによる新油分析値との比較の結果、cm-付近に劣化の兆候を示すカルボン酸の吸収が確認されていないことから、良好と判断します。色相はL.であり、新油値のL.に比較して変化はないことから、良好と判断します。汚染にかかわるパラメータの分析結果は、汚染粒子数はやや高い値でした。水分はppmであり、当社推奨の管理限界値の以下であることから良好と判断します。汚染粒子数はNAS級であり、当社推奨の管理限界値のNAS級以下であるものの、やや高い値でした。汚染度物重量は.mg/mlであり、当社推奨の管理限界値のmg/ml以下であることから良好と判断します。摩耗フェログラフィーによる摩耗粒子の観察の結果、潤滑状態が正常な場合に発生する摩耗粒子、異物の噛み込みや金属表面の微小突起により発生する切削粒子が比較的多く観察されました。異常摩耗の早期発見パラメータであるフェログラフィーのIs値がの乗とやや高く、摩耗粒子の形態観察の結果、潤滑状態が正常な場合に発生する摩耗粒子、異物の噛み込みや金属表面の微小突起により発生する切削粒子が比較的多く観察されました。金属濃度SOAP法により金属濃度を測定した結果、外部から混入したと思われるケイ素がppm検出されました。金属濃度酸溶解法により金属濃度を測定した結果、潤滑箇所で発生する金属接触によって検出される鉄がppm、鉛が、亜鉛が、外部から混入したと思われるカルシウムが、ナトリウムが検出されました。
報告№104-0124 報告№104-0124 | 分析№104-00956 分析№104-00967 | 104-00967 | 本トライボ診断は、潤滑油を分析し、分析結果から潤滑、汚染状態及び機器の潤滑状態を評価することを目的としました。診断の結果、硬い異物の噛み込みにより摩耗が発生していることが確認されました。この摩耗形態は切削摩耗と呼ばれ、ころがり軸受軌道面で発生した場合、ころがり軸受の寿命が分の程度に短くなることが知られています。が良好であることから、切削摩耗が進行しているとは考えにくく、過去に発生した摩耗粒子が残留している可能性があります。念のため、再度分析を実施し、摩耗の進行の有無を確認することを推奨します。これらのことは、以下のことから判断しました。摩耗粒子の形態観察の結果、硬い異物の噛み込みにより発生する切削粒子が比較的多く確認されたこと計数汚染度がNAS級と清浄であったこと尚、を示す粘度、水分、全酸価、IRの各データは全て良好であり、継続使用可能と判断します。
報告№104-0124 報告№105-4533 | 分析№104-00956 分析№105-01114 | 105-01114 | 分析の結果、本軸受は継続使用可能な状態にあると判断します。このことは、異常摩耗の早期発見パラメータであるIs値がの乗と良好の範囲にあることベアリング軌道面から発生した摩耗粒子はマイルドな潤滑状態で発生した摩耗粒子であり潤滑状態は良好な状態で進行していると考えられること鉄濃度から計算したフレーキングの発生面積が内輪軌道面の面積の凡そ.％であること以上のことから判断しました。
報告№109-09136 報告№110-00777 | 分析№109-001160 分析№110-003732 | 110-003732 | 前回に比較してSOAP／D－SOAPの結果で、鉄濃度に大きな変化はなく、異常摩耗の早期発見パラメータであるフェログラフィーのIs値がのマイナス乗と良好でした。尚、SOAPの結果で添加剤成分として含まれているリン、亜鉛が検出されましたが、使用油であるJOMOタービンには添加剤が含まれていません。これらのことから、異種油の混入、または油名の誤りなどが考えられます。前回に比較して計数汚染度はNAS級からNAS級にランク増加したものの、当社推奨の管理限界値内にあり、良好でした。前回同様に粘度、水分、全酸価、IRの各データは良好でした。潤滑油および対象設備は継続使用可能な状態にあると判断します。なお、使用油では使用されていないリンと亜鉛が検出されており、異種油の混入、或いは、油名が間違っている可能性が考えられますので、これらの可能性の有無を確認することを推奨します。
報告№109-09136 報告№110-00663 | 分析№109-001160 分析№110-003076 | 110-003076 | 前回に比較してSOAP／D－SOAPの結果で、鉄濃度に変化はなく、異常摩耗の早期発見パラメータであるフェログラフィーのIs値がのマイナス乗と良好でした。前回に比較して計数汚染度はNAS級からNAS級にランク減少し、良好でした。前回同様に粘度、水分、全酸価、IRの各データは良好でした。潤滑油は継続使用可能な状態にあると判断します。一方、機器の潤滑状態を評価する場合、精密な濾過機が常設されている本設備は、濾過機の濾過効率を考慮した評価が必要です。今後は、濾過機の入口と出口の箇所から採油を実施することを推奨します。
報告№109-09249 報告№110-00298 | 分析№109-001747 分析№110-001161 | 110-001161 | 本試料は、汚染や摩耗に関するデータが異常として出やすいドレンバルブから採油されたにも関わらず、分析の結果は全ての分析項目の値が当社推奨の管理基準を満たしており、新油分析値との比較結果も問題となる値はなかったことから、油は継続使用可能な状態であり、また運転中における潤滑状態も正常であったものと判断します。分析結果特性低下特性低下に係るパラメータの分析結果は良好と判断します。粘度粘度はmm/sと新油値mm/sに対する粘度変化率は-.％で、当社推奨の管理限界値である±％以内にあり、良好と判断します。全酸価添加タービン油の全酸価は、油メーカによって初期値が違うため統一した管理基準を設定するのが困難であることから、当社では管理限界値を設定しておらず、新油分析値との比較及び他の分析項目の結果より全酸価の状態判断を行います。その結果、全酸価は.mgKOH/gと新油値.mgKOH/gに比較して若干高くなっていますが、IRチャートに示すように劣化の兆候として現れるカルボン酸などの有機物・有機化合物の発生が確認されていないことから、異常のない値と判断します。酸化安定度酸化安定度はminであり、当社推奨の管理限界値のmin以上であることから良好と判断します。有機物・有機化合物有機物・有機化合物は、IRチャートによる新油分析値との比較の結果、cm-付近に劣化の兆候を示すカルボン酸の吸収が確認されていないことから、良好と判断します。色相はLであり、新油値のLに比較して変化はないことから、良好と判断します。汚染に係るパラメータの分析結果は良好と判断します。水分はppmであり、当社推奨の管理限界値の以下であることから良好と判断します。汚染粒子数はNAS級であり、当社推奨の管理限界値のNAS級以内であることから良好と判断します。汚染度物重量は.mg/mlであり、当社推奨の管理限界値のmg/ml以内であることから良好と判断します。摩耗運転中における潤滑状態は正常であったものと判断します。異常摩耗の早期発見パラメータであるフェログラフィーのIs値がの乗と当社基準値と比較して良好の範囲にあったことから潤滑箇所の潤滑状態は正常と判断します。金属濃度SOAP法により金属濃度を測定した結果、金属元素は検出されなかったことから、潤滑箇所で発生する金属接触による摩耗や、外部からの異物などの混入は見られず良好と判断します。金属濃度酸溶解法により金属濃度を測定した結果、潤滑箇所で発生する銅が、外部から混入したと思われるカルシウムとナトリウムがと僅かに検出されましたが良好と判断します。
報告№109-09136 報告№112-00092 | 分析№109-001160 分析№112-000318 | 112-000318_date120531 | 潤滑油および軸受は継続使用可能な状態にあると判断します。但し、今後も摩耗の進行を傾向監視するため、以下の対策を推奨します。定期的な分析凝着摩耗の進行を監視するため、定期的に分析を実施し、分析データによる摩耗の進行状況を確認することを推奨します。新油との比較による評価を示す粘度、酸価のデータは新油データを基準として評価しています。今回は当社に新油データがなかったためカタログ値で判断しましたが、今後評価する場合は、充填用の新油を同時に分析することをご検討下さい。フェログラフィーIs値は異常摩耗の早期発見パラメータのつで、摩耗粒子を定量化するために用います。今回のIs値はの乗であり、潤滑状態はやや厳しいと判断できます。摩耗粒子の形態で比較的多く観察された粒子は、潤滑状態が正常な場合に発生する摩耗粒子金属潤滑部が局部的に油膜切れを起して発生するシビア粒子でした。これらの摩耗粒子が観察された場合、潤滑部で発生している摩耗形態は、正常なマイルド摩耗潤滑状態がやや厳しい凝着摩耗であることが分かります。Iカップリング発光分光分析【SOAP-T】検出された金属元素は、SOAP-Tの結果表に示すように、鉄、ニッケル、リン、カルシウム、アルミニウム、ナトリウム、モリブデンでした。検出された金属元素から発生箇所を推定すると鉄、ニッケル・軸受等リン、モリブデン・オイル添加剤カルシウム、アルミニウム、ナトリウム・外部混入異物であると思われます。このうち、機械部品が摩耗したと思われる元素はのグループです。計数汚染度は当社推奨の管理限界値に到達していました。フィルタ表面の異物観察で鉄錆、砂等が観察されたことから、汚染度が高い要因は、摩耗と外部混入異物の影響と思われます。水分、酸価、IRの各データは良好でした。尚、粘度は当社にある粘度計の測定範囲を超えているため、測定不能でした。酸価は.mgKOH/gと新油カタログ値のmgKOH/g以下にあり、良好と判断します。
報告№108-0227 報告№110-00633 | 分析№108-01664 分析№110-002853 | 110-002853 | Iカップリング発光分光分析供試のタービン油をSOAP／D－SOAPで分析した結果、鉄、亜鉛、カルシウム、バリウム、ナトリウムが検出されました。これらの検出された金属元素から発生箇所を推定すると鉄・軸受等バリウム・オイル添加剤亜鉛、カルシウム、ナトリウム・外部混入異物であると思われます。このうち、機械部品が摩耗したと思われる元素はのグループです。フェログラフィー異常摩耗の早期発見パラメータとして摩耗粒子を定量化して評価するフェログラフィーのIs値は、潤滑状態が正常なの乗でした。摩耗粒子の形態で比較的多く観察された粒子は、潤滑状態が正常な場合に発生する摩耗粒子、異物などの噛み込みにより発生する切削粒子、外部から混入したと思われる鉄錆等でした。このような摩耗粒子が観察された場合には、潤滑部で発生している摩耗は、正常なマイルド摩耗と異物などによる切削摩耗であることが分かります。切削摩耗は、他の摩耗形態に比較して摩耗進行速度が速く注意が必要で、定期的なトライボ診断による状態監視が必要と考えます。切削摩耗の原因となる混入異物が残留している場合、この異物により切削摩耗が継続して発生する可能性があります。計数汚染度、重量汚染度は共に良好でした。IR、RBOTの各データは良好でした。軸受および潤滑油は継続使用可能な状態にあるものの、切削摩耗の進行が懸念されるため、ヶ月後に回目の初期試験を実施し、摩耗の進行状況を確認することを推奨します。
報告№109-09136 報告№112-00756 | 分析№109-001160 分析№112-003402 | 112-003402 | 分析の結果、潤滑油の劣化はなく、汚染度は良好な範囲にあることから、継続使用可能な状態にあると判断します。減速機分析の結果、分析データには異常の兆候が確認されないため、現時点では減速機の状態は健全であると判断します。尚、現時点では良好な状態にあると判断できますが、分解点検の必要性を検討するには、本分析結果を含めた合計回のデータが健全な範囲にあるかを確認することが必要となることから、今後、回の分析を推奨します。定期的な分析分析の結果、ギヤオイル中の摩耗粒子には、異物混入の影響を受けて発生する切削粒子と、潤滑部の疲労により発生する疲労摩耗粒子が観察されました。これらの摩耗粒子は、設備機器の時間経過に連動して増加する摩耗形態ですが、今後、回のトライボ診断の実施により、その増加率を把握することで、データの変化から異常の兆候を早期に発見することが可能となります。今後懸念される切削摩耗、疲労摩耗の進行を監視するため、定期的に分析を実施することを推奨します。は、すべての項目が正常であり良好と判断します。粘度粘度は.mm/sと、新油値.mm/sに比較して粘度変化率は-.％で、当社推奨の管理限界値である±％以内であり、良好と判断します。水分はppmと当社推奨の管理限界値の以下であり、良好と判断します。酸価は.mgKOH/gと新油値.mgKOH/g以下であり、良好と判断します。IRIRチャートの結果、新油と使用油のスペクトルパターンはほぼ一致し、また、油劣化の兆候を示すカルボン酸の吸収が確認されていないことから、良好と判断します。は、清浄であり良好と判断します。計数汚染度計数汚染度は、NAS級と当社推奨の管理限界値以下にあり、良好と判断します。重量汚染度は.mg/mlでした。光学顕微鏡写真重量汚染度で濾過したフィルタ表面上の夾雑物を光学顕微鏡で観察した結果、金属片、鉄錆、砂等が観察されました。フェログラフィーおよびSOAP-Tの結果からを総合的に判断した結果、当該設備は継続使用が可能であると判断出来ました。但し、摩耗速度が早い切削摩耗が観察されていることから、機器の今後の状態を確認するためにも傾向管理が有用と考えます。フェログラフィー【異常摩耗指数：Is値】Is値は異常摩耗の早期発見パラメータのつで、摩耗粒子を定量化するために用います。今回のIs値はの乗と低い値でした。フェログラフィー【定性分析：摩耗粒子および摩耗形態観察】分析結果から比較的多く観察された粒子は、以下の通りでした。切削粒子・異物や金属表面の微小突起による切削摩耗により発生。疲労摩耗粒子・繰返し応力を受けて発生。フリクションポリマ・局部的に高圧・高温となる場合に発生。観察された摩耗粒子の中でも切削粒子は、将来的な摩耗の進行に繋がる可能性を示唆しているため、傾向監視が必要と思われます。減速機で切削摩耗が発生した場合、減速機内部で使用されている転がり軸受が切削摩耗により生じた軌道面の損傷が起点となって寿命が分の程度に低下することがあることから、切削摩耗には十分注意する必要があります。切削摩耗の発生原因となる混入異物が残留している場合、この異物により切削摩耗が継続して発生する可能性があります。Iカップリング発光分光分析【SOAP-T】検出された金属元素から発生箇所を推定すると、以下の通りでした。鉄、銅、錫、亜鉛・ギヤ、軸受等リン、モリブデン・添加剤カルシウム、ナトリウム、マグネシウム・外部混入異物
報告№109-09143 報告№109-09143 | 分析№109-001189 分析№109-001189 | 109-001189 | 分析の結果、摩耗粒子診断で異常摩耗の早期発見パラメータであるIs値がの乗とやや高く、発生している摩耗形態に注意が必要な形態が確認されました。摩耗粒子の形態観察で観察された粒子は、フレッティングにより発生した赤錆が観察されました。フレッティングは、軸と内輪内面軸受箱と外輪外面軌道輪と転動体の箇所で発生する可能性があります。フレッティングにより発生した赤錆は酸化して硬いため、軸受軌道面に噛み込んだ場合はその傷が疲労剥離の起点となり、フレーキングへと進展することが想定されます。そのため、定期的に分析を実施し、摩耗の進行状況を確認することを推奨します。傾向監視を行うための採油周期を理論的に求めたところ、回転数が毎分回転と仮定すると最短で約時間となります。この時間は、油中汚染物が均一になるために必要とする時間であり、この時間を経過すれば、再分析の結果から状態の傾向を確認することが可能となりますので、このことを参考に次回分析時期を決定することを推奨します。これらのことは、異常摩耗の早期発見パラメータであるフェログラフィーのIs値がの乗とやや高く、ベアリング軌道面から発生した摩耗粒子はマイルドな状態で発生した摩耗粒子、フレッティングにより発生する赤錆が観察されたこと鉄濃度から計算したフレーキングの発生面積が内輪軌道面の面積の凡そ.％であること以上のことから判断しています。
報告№102-4083 | 分析№102-03289 | 102-03289 | 分析の結果、ギヤ歯面で疲労摩耗が進行しつつあることが確認されました。今後摩耗の進行が早まり、バックラッシの増大による振動の発生が懸念されます。また、その振動が原因でギヤの異常摩耗が進行することが懸念されるため、至急再分析を実施されることを推奨します。尚、バックラッシの増加量を分析結果から計算できますので、構造が確認できる図面、ギヤの形式、歯形、モジュール、歯数、回転数、増速比、歯幅をお知らせ下さい。計算結果をご報告いたします。このことは、計数汚染度がNAS級以上と非常に高くSOAP／D-SOAPでギヤ歯面の摩耗により発生した鉄が検出され、異常摩耗の早期発見パラメータであるフェログラフィーのIs値がの乗と非常に高いことから判断しました。尚、を示す粘度、水分、全酸価、IRの各データが良好であることから、この油は継続使用可能と判断します。
報告№102-0348 | 分析№102-03374 | 102-03374 | 分析の結果、前回に比較して、計数汚染度はランク減少し、SOAP／D-SOAPの鉄及び錫濃度、フェログラフィーのIs値に変化が見られないことから、摩耗は安定していると判断します。但し、軸受摺動面で異物の噛み込みにより発生した、切削粒子や黒色スラッジが観察されていますので、軸受摺動面では局部的に異物混入による切削摩耗が発生しています。切削摩耗は、摩耗速度が速いため、摩耗の進展に注意が必要です。ヶ月後に再度分析を実施し、摩耗の進行状況を確認されることを推奨します。これらのことは、異常摩耗の早期発見パラメータであるIs値が、と良好の範囲にあるものの、摩耗粒子形態観察の結果、異物の噛み込み、金属表面の微小突起により発生する切削粒子、金属接触が厳しい場合に発生するシビア粒子がやや多く観察されたことから判断します。
報告№106-0227 報告№106-6074 | 分析№106-01279 分析№106-01685 | 106-01685 | 今回の採油は運転計画の影響で主機停止中に油補給用配管から採油を実施しているため、油循環中の採油に比較して油中粒子が沈降して低濃度になっている部分を採油していると考えられます。したがって、油が循環している状態で採油を実施した場合に比較し、分析データは低くなる傾向にあり、データ解析にはこの点に注意が必要で、以上の前提として今回の分析結果を検討しました。その結果、採油の状況から大型の摩耗粒子は沈降していると想像されたものの、摩耗粒子の形態観察から厳しい金属接触により発生する摩耗粒子サイズである～μmサイズのやや大型の粒子が確認されました。しかし、この粒子は形態から判断して外部から混入した砂や鉄錆と思われ、このことから、油膜切れ等による異常な摩耗状態は発生していなかったものと推測されます。今回の分析結果は、採油の影響を受け通常の採油に比べてデータが良好な側に出ていると思われます。次回採油は、粒子の沈降の影響を極力抑えるため、主機運転中、または停止直後に採油を実施されることを推奨します。
報告№107-6009 報告№107-6516 | 分析№107-00301 分析№107-00387 | 107-00387 | 初期試験を実施した結果、摩耗の安定が確認され、潤滑油も継続使用可能と判断します。これらのことは、前回に比較して、計数汚染度はランク減少したことSOAP／D-SOAPの鉄および錫濃度に変化がないこと異常摩耗の早期発見パラメータであるフェログラフィーのIs値がのマイナス乗と良好の範囲にあること以上のことから判断しました。
報告№108-0204 報告№108-7513 | 分析№108-01503 分析№108-02000 | 108-02000 | 初期試験を実施し、前回データと照合した結果、油中摩耗粒子の減少が確認されました。油中の粒子数は、外部要因や内部要因により増加し、一方ではフィルタやストレーナで捕捉され、或いは油槽内や配管内部で沈降したりすることで減少して発生量と減少量とがバランスしたところでいわゆる平衡状態になります。本軸受の場合、監視している粒子サイズを捕捉するフィルタ類の設置はなく、これによる減少がありませんので、～μmサイズの油中粒子が減少した理由は、摩耗粒子の発生がほとんどなく、油系統内部で沈降があったためと考えられます。以上のことから、本軸受の摩耗の進行はなく、潤滑状態は安定した状態にあったものと判断します。但し、前回に比較してD－SOAPの銅が増加していました。銅を使用した箇所の摩耗が発生していると考えられました。銅が検出されたのは、冷却水用配管等の銅を使用している箇所の摩耗が発生していると考えられました。銅を使用した箇所、例えば、冷却水用配管であったとすると配管取付部に緩みが生じている場合も考えられます。緩みが生じたことで配管が振動し、継手部がはずれたり、銅配管に亀裂が生じるなど、冷却水の混入に至る場合がありますので、今後、銅濃度の監視と共に、水分濃度の上昇と摩耗の進行に注意が必要です。尚、潤滑油の基本特性も良好の範囲にあることから継続使用可能と判断します。これらのことは、前回に比較して、計数汚染度はランク減少し管理限界値内にあり、SOAP／D-SOAPの鉄および錫濃度に変化がないものの、D－SOAPで銅が増加していたこと異常摩耗の早期発見パラメータであるフェログラフィーのIs値がのマイナス乗と良好の範囲にあることを示すIR、RBOTの各データが良好の範囲にあること以上のことから判断しました。
報告№101-0068 | 分析№101-00792 | 101-00792 | 分析の結果、を示す全酸価、IR、RBOTの各データは良好であり、この油は継続使用可能と判断します。尚、RBOTがminと新油値minに比較して、残存寿命は％となっていました。本試料油は年月から使用を開始しており、年ヶ月間使用したことになり、減少率は、.min/月となります。一方、軸受の潤滑状態を知るため計数汚染度、重量汚染度、フェログラフィー、SOAP／D－SOAPを実施しました。その結果、計数汚染度がNAS級と汚染されていました。光学顕微鏡写真、及び、フェログラフィーの摩耗粒子の観察結果から、摩耗粒子と外部から混入した鉄錆、砂等が多く見られることから、汚染要因は、摩耗粒子と外部から混入した異物によるものと考えられました。摩耗粒子は、その特徴的な形態からマイルドな摩耗状態で発生する粒子が支配的でした。又、異物は、採油箇所がドレン配管からであることと、停止時間後に採油したため、油槽底部に沈降していたものが採取されたものと考えられました。運転を開始するとこれらの異物が攪拌、循環され、ストレーナの目詰まりやバルブ類の動作障害を発生させる可能性がありますので、早急に濾過を実施されることを推奨します。
報告№109-0025 報告№109-0025 | 分析№109-00117 分析№109-00117 | 109-00117 | 本トライボ診断は、摩耗進行状況、汚染状況、を確認する。採油について今回の採油は、機器停止中にオイルゲージから実施しているため、油循環中に採油した場合に比較し、油中粒子の沈降の影響を受け、分析データが高濃度に出る可能性があります。粒子の沈降は、採油時の油温や粒子サイズにより相違があります。例えば、μmの鉄系摩耗粒子であれば、油温がで時間にcm、時間でcm程度となります。このように、油温とサイズにより沈降速度は変化しますので、採油は極力この影響を少なくして実施することが重要で、油中粒子が均一な分散状態で実施するのが最良です。今回の分析は以上のことを踏まえて結果を検討します。軸受の潤滑状態トライボ診断の結果、異常摩耗の早期発見パラメータであるフェログラフィーのIs値がの乗とやや高く、摩耗粒子の形態観察で微小な疲労摩耗粒子、外部から混入したと思われる鉄錆等がやや多く観察されました。また、SOAP／D－SOAPで鉄が検出されました。現在のところ、転がり軸受の寿命の指標となるフレーキングの発生が確認されていないことから、本軸受は継続使用可能な状態にあると判断できますが、今後更に摩耗が進行し、転がり軸受の寿命の指標となるフレーキングに進展する場合も考えられるため、定期的な分析により摩耗の進行状況を監視されることを推奨します。油の汚染状況計数汚染度がナトリウム級以上と当社推奨の管理限界値を超えており、重量汚染度がmg/mlとなっています。を示す粘度、水分、全酸価、IRの各データは良好であることから、この油は継続使用可能と判断します。
報告№106-0436 | 分析№106-02490 | 106-02490 | トライボ診断により、機器軸受の潤滑状態、潤滑油の劣化状態を診断する。分析の結果、全てのデータが良好であることから、潤滑状態は良好と判断します。
報告№109-09136 報告№111-00532 | 分析№109-001160 分析№111-002422 | 111-002422 | 濾過前の試料油を分析した結果、メタルの主成分である錫がSOAPでppm、D－SOAPで検出されました。メタルの摩耗年月のメタル交換後から今回までの累積錫濃度は、トライボレポートの累積錫濃度に示すとおりppmです。この累積錫濃度ppmと油量リットルから平均的な摩耗深さを計算した結果、平均的な摩耗深さはμmとなりました。メタルの初期の表面粗さをRmaxμmと仮定すると、この計算結果から％程度摩耗しているものと思われます。これらの障害発生に対する弊害を勘案の上、今後も定期的にトライボ診断を実施し、摩耗の進行状況を確認することを推奨します。
報告№106-0025 報告№106-0163 | 分析№106-00118 分析№106-00980 | 106-00980 | 分析の結果、全てのデータが良好であることから、この油は継続使用可能であり、潤滑状態も正常と判断します。尚、主機停止中にドレンバルブから採油を実施しており、油循環中の採油に比較して油中粒子が沈降して高濃度になっている部分を採油していることになり、油が循環している状態で採油を実施した場合に比較して、分析データが高くなり、異常な状態と判断してしまうなどの影響が出ることもありますので、今後の採油は、停止直後、或いは、油循環中に採油を実施されることを推奨します。
報告№109-09094 報告№109-09094 | 分析№109-000906 分析№109-000906 | 109-000906_100127 | 分析評価者：佐々木義憲保有資格：ICMLMLAⅠ設備保全技能士級ISO-準拠機械状態監視診断技術者カテゴリーⅠ分析の結果、全てのデータが良好である事から、この油は継続使用可能と判断します。≪状態監視とパラメータ≫分析の目的および各分析のパラメータは以下の通りです。特性低下目的：油の分析結果から、や劣化傾向ならびに添加剤の消耗程度、残存寿命などを確認する。粘度JISK全酸価JISK赤外線吸収スペクトルJISK酸化安定度試験JISK汚染目的：油の分析結果から、砂塵あるいは水・異種油などによるや、異物混入の有無を確認する。水分JISK計数汚染度JISB重量汚染度JISB光学顕微鏡観察摩耗目的：油中の摩耗粒子を分析する事により、回転・摺動部の潤滑状態、摩耗劣化の程度、余寿命などを解析する。摩耗診断電子顕微鏡観察JISKX線マイクロアナリシス油中金属濃度）JISK≪分析結果≫特性低下粘度：良好粘度値mm/sの新油値mm/sに対する変化率は-％であり、当社推奨の管理限界値±％以内に留まっています。全酸価：良好全酸価.mgKOH/gは新油値の.mgKOH/g以内にあることから問題は無いと判断します。赤外線吸収スペクトル：良好酸化安定度試験：良好酸化安定度試験の結果、数値minは当社推奨の管理限界値min以内に留まっており、現時点での使用は可能と判断します。汚染水分：良好水分値ppmは当社推奨の管理限界値以内に留まっています。計数汚染度：今回は実施していません。重量汚染度：今回は実施していません。光学顕微鏡観察：今回は実施していません。摩耗摩耗診断電子顕微鏡観察・X線マイクロアナリシス：今回は実施していません。油中金属濃度：今回は実施していません。
報告№105-6050 報告№107-0445 | 分析№105-01529 分析№107-02563 | 107-02563 | 分析の結果、摩耗粒子形態観察で鉄錆、砂、樹脂・繊維などの外部混入異物が多く観察され、D－SOAPで鉄がppm検出されました。今回の採油がドレンバルブから機器停止中に採油を実施しているため、これらの異物は、ドレン配管内に残留していたものが検出された可能性が高いと考えられました。また、摩耗粒子形態観察で転がり軸受の寿命の指標となるフレーキングは観察されていないことから、本軸受は継続使用可能な状態にあると判断します。一方、SOAPの結果でケイ素がppm検出されました。一般に、ケイ素は添加剤、或いは、外部混入の異物の可能性があると考えられますが、今回検出された原因は以下のつの可能性があると考えられました。油の添加剤の消泡剤の主成分ですが、通常、消泡剤のケイ素は～程度ですので、今回検出されたケイ素は消泡剤である可能性がある。シリコングリースをシール部に塗布している場合、このシリコングリースが潤滑油に混入している可能性がある。けい砂などのケイ素を含む砂が混入した可能性がある。ケイ素が検出された原因の調査のため、シリコングリースを使用している箇所があるかについてご確認ください。また、検出されたケイ素がけい砂であれば、けい砂の影響で切削摩耗が発生する可能性がありますので、ヶ月以内に再度分析を実施し、ケイ素濃度の状態を確認することを推奨します。
報告№109-09136 | 分析№109-001160 | 114-000935 | 作動油分析の結果、は良好の範囲にあることから、作動油は継続使用可能な状態にあると判断します。対象設備は継続使用可能な状態にあると判断します。但し、摩耗粒子の形態観察で局部的に高圧・高温となる場合に発生するフリクションポリマが比較的多く観察されています。また、SOAPの結果で銅がppm、亜鉛が検出されています。銅と亜鉛が同時に検出されていることから、銅合金を使用した箇所、例えばブッシュなどの摩耗が発生していると思われます。現状は直ちに異常ではないものの、銅濃度が増加していくと油劣化の進行にも繋がることや、バルブ類の動作障害などにも進展することが懸念されます。定期的な分析今後懸念される摩耗の進行を監視するため、定期的に分析を実施することを推奨します。
報告№109-09136 報告№112-00522 | 分析№109-001160 分析№112-002150 | 112-002150 | 軸受は継続使用可能な状態にあると判断します。はフェログラフィーおよびSOAP／D-SOAPの結果から総合的に判断した結果、正常な状態にあると考えられます。フェログラフィー【定量分析：Is値】Is値は異常摩耗の早期発見パラメータのつで、摩耗粒子を定量化するために用います。前回に比較してIs値はのマイナス乗からマイナス乗に低下し、低い値でした。フェログラフィー【定性分析：摩耗粒子および摩耗形態観察】分析結果から比較的多く観察された粒子は、以下の通りでした。正常な摩耗粒子・潤滑状態が正常なマイルド摩耗により発生。Iカップリング発光分光分析【SOAP／D-SOAP】検出された金属元素から発生箇所を推定すると、以下の通りでした。ニッケル、亜鉛・軸受等リン・添加剤カルシウム、ナトリウム・外部混入異物SOAPの結果、前回に比較して亜鉛がppmからppmに増加していました。亜鉛を使用した箇所の溶出・摩耗が発生していると思われます。亜鉛メッキ等であった場合、耐食性が低下して腐食に進展することが懸念されます。計数汚染度は、前回に比較してNAS級から級からNAS級にランク低下し、重量汚染度は.mg/mlから変化はなく、共に良好でした。分析結果は良好と判断します。計数汚染度計数汚染度はNAS級と当社推奨の管理限界値のNAS級以下にあり、良好と判断します。重量汚染度は.mg/mlと当社推奨の管理限界値のmg/ml以下にあり、良好と判断します。は正常と判断します。SOAPSOAPの結果、油の添加剤成分であるリンが検出されました。摩耗により発生する鉄および錫が検出されていないことから、良好と判断します。D-SOAPD-SOAPの結果、摩耗により発生する鉄および錫が検出されていないことから、良好と判断します。フェログラフィー異常摩耗の早期発見パラメータであるフェログラフィーのIs値がのマイナス乗と良好の範囲にあることから、摩耗状態は正常と判断します。
報告№107-4517 報告№107-0448 | 分析№107-00829 分析№107-02592 | 107-02592 | 濾過前の試料油を分析した結果、全てのデータが良好でした。尚、RBOTが前回に比較し、min上昇していました。RBOTが上昇した理由は、更油、補給を実施した仮設タンクで他の軸受油および圧油と混合して濾過を実施した濾過機配管内や仮設タンクなどに油が残留していた以上のことが考えられました。お客様からの情報および採油状況によると、前回から今回までの間に濾過を実施したことから、の可能性が考えられました。今後は、今回のRBOT値によりデータ管理を行います。
報告№109-09136 報告№112-00660 | 分析№109-001160 分析№112-003036 | 112-003036 | 潤滑油の劣化は確認されていないものの、汚染度が高い値であることがわかりました。当該機は分解後および油入替後から今回までの稼働時間が短く、ご提供頂いた新油の汚染度も同じ汚染状態であることから、汚染度が高い要因は、汚染されていた新油を使用したことによるものと思われます。軸受異物の噛み込みや金属表面の微小突起により発生する切削摩耗や潤滑部の油膜が破断して発生する凝着摩耗が見られました。通常、継続運転している設備は、運転開始直後に金属同士がなじむ過程があり、その後正常な油膜が形成されて、問題がなければ安定期に入ります。設備の稼働率が低い場合など、停止期間が長いと潤滑油膜は殆どなくなり、再稼動する際に油膜切れを起こしやすい状態になります。今回観察された摩耗粒子は、このような状況で発生したと推定されます。しかし、これらは極微小領域に限られることから、摩耗は正常と判断できます。以上より、軸受は継続使用可能な状態にあると判断します。定期的な分析および分析周期の検討定期的に分析を実施することにより、データの微小な変化から異常の兆候を早期に発見することが可能となります。今後、寿命予測を行うには、今回データを含め少なくとも回の分析データが必要となります。当該機は、年間稼働率が低いことから、採油の機会を検討するのは難しいところがありますが、あと最低でも回分析を実施し、寿命予測を行うと共に分析周期を検討することを推奨します。軸受の摩耗状態フェログラフィーおよびSOAP-Tのデータから総合的に解析した結果、軸受は健全であり、継続使用可能と評価できますが、引続き軸受の機能が保持されていることを確認するためにも、潤滑油診断による傾向管理が有用と考えます。フェログラフィー【定量分析：Is値】Is値は異常摩耗の早期発見パラメータのつで、摩耗程度を定量化するために用います。今回のIs値はの乗とやや高い値でした。フェログラフィー【定性分析：摩耗粒子および摩耗形態観察】分析結果から比較的多く観察された摩耗粒子は、以下の通りでした。切削粒子・異物や金属表面の微小突起に起因する切削摩耗により発生。シビア粒子・潤滑状態がやや厳しい凝着摩耗により発生。金属潤滑部が局部的に油膜切れを起していると考えられます。観察された摩耗粒子の中でも切削粒子、シビア粒子は、将来的な摩耗の進行に繋がる可能性を示唆しているため、傾向監視が必要と思われます。切削摩耗は、他の摩耗形態に比較して摩耗進行速度が速く注意が必要で、定期的なトライボ診断による状態監視が必要と考えます。切削摩耗の原因となる混入異物が残留している場合、この異物により切削摩耗が継続して発生する可能性があります。シビア粒子は、凝着摩耗に分類されます。この摩耗粒子は、摺動面で凝着、破断を繰り返し、この過程で生じる移着粒子が成長して摩耗粒子となります。そのため、摺動面では局部的に油膜切れが発生していることを示しています。この状態が継続した場合、摩耗粒子のサイズは徐々に大型化していき、最終的には軸受の損傷に至る場合があります。Iカップリング発光分光分析【SOAP-T】検出された金属元素から発生箇所を推定すると、摩耗粒子の発生箇所は、以下のように推定できました。鉄、銅、錫、亜鉛・軸受等カルシウム、ナトリウム・外部混入異物軸受の摩耗SOAP-Tで錫が検出されたことから、軸受の摩耗が発生していると推定されました。分析結果から軸受メタルの摩耗深さをSOAP-Tの結果で得られている錫濃度と油量Lから計算しました。当社の経験からメタル面積の約分の程度が摩耗したと仮定しました。当社の知見、および今回検出された錫濃度等の情報から軸受の摩耗深さを計算した結果、軸受表面の平均的な摩耗深さは.μmとなり、メタルの表面粗さを軸受表面の一般的な粗さであるμmと仮定すると、摩耗は軽微であり、継続使用可能な状態にあると推定されます。計数汚染度はやや高い値でした。計数汚染度計数汚染度は、NAS級と当社推奨の管理限界値NAS級以下であるものの、やや高い値でした。重量汚染度は、mg/mlと当社推奨の管理限界値mg/ml以下であり、良好と判断します。光学顕微鏡写真供試油を濾過したフィルタ表面上の夾雑物を光学顕微鏡で観察した結果、金属片、鉄錆、砂等が観察されました。は良好と判断します。粘度新油に対する粘度変化率は-.％でした。これは、当社推奨の管理限界値である±％以内であり、良好と判断します。水分は、ppmと当社推奨の管理限界値の以下であり、良好と判断します。酸価は、.mgKOH/gと新油値.mgKOH/gに比較して高いものの、IRで油劣化の兆候を示すカルボン酸の吸収ピークが確認されていないことから、良好と判断します。IRIRチャートの結果、新油と使用油のスペクトルパターンはほぼ一致し、また、油劣化の兆候を示すカルボン酸の吸収ピークが確認されていないことから、良好と判断します。
報告№109-09147 報告№109-09147 | 分析№109-001237 分析№109-001237 | 109-001237 | 泡立ち試験の結果は、-と新油値の-に比較してわずかに高いものの、継続使用可能な範囲にありました。また、を示す粘度、水分、全酸価の各データが良好の範囲にあることから、本試料油は継続使用可能と判断します。機器の潤滑状態潤滑状態の異常の早期発見パラメータである潤滑状態指数は、の乗と濾過設備のない機器であれば正常な潤滑状態にあると判断できます。当該機の潤滑系は、油中汚染粒子を濾過するフィルタが設置されているため、別紙インライン・オフラインフィルタの影響に示すとおり、潤滑状態が異常となり大型の摩耗粒子が発生したとしても発生した粒子の大部分が捕捉されてしまい、結果として正常な潤滑状態にあると誤認してしまう可能性があります。そのため、フィルタの影響を考慮に入れLCインデックスを求めたところ、その結果は摩耗がやや厳しい状態に分類されるの乗領域となりました。計算により求めたLCインデックスがこの値であれば、ギヤの継続続使用は可能と思われますが、このLCインデックスは、前回のから今回の乗と桁上昇しており、摩耗の進行が懸念されました。ヶ月後に再度分析を実施し、摩耗の進行状況を確認することを推奨します。を示す各データが良好の範囲にあり、本試料油は継続使用可能と判断します。粘度は良好。粘度は.mm/sと新油値mm/sに比較して、粘度変化率は+.％で、当社推奨の管理限界値である±％以内にあり、良好と判断します。粘度はmm/sとなっています。粘度はmm/sとなっています。粘度指数はとなっています。粘度指数はとなっています。泡立ち試験は良好。泡立ち試験は-と新油に比較して若干高い値となっていますが、継続使用可能と判断します。水分は良好。水分は.と当社推奨の管理限界値の以下であり、良好と判断します。全酸価は良好。全酸価は.mgKOH/gと新油値.mgKOH/gに比較して高いものの、IRの結果で油劣化の兆候を示すカルボン酸の吸収が確認されていないことから、良好と判断します。機器の潤滑状態精密な濾過設備がない機器であれば、潤滑状態指数は正常の範囲にあると判断します。潤滑状態指数は正常の範囲にあると判断します。異常摩耗の早期発見パラメータである潤滑状態指数がの乗と精密な濾過設備がない機器であれば、潤滑状態指数は正常の範囲にあると判断します。
報告№109-09094 報告№110-00627 | 分析№109-000908 分析№110-002776 | 110-002776 | は良好と判断します。尚、RBOTがminと新油値のminに比較してmin減少していました。このまま継続使用した場合、この減少傾向から限界値に到達するのは、別紙図RBOTの減少傾向に示すように年月と推定されました。残りの継続使用期間は、約年ヶ月であると予測されます。潤滑油は継続使用可能な状態にあると判断します。≪状態監視とパラメータ≫分析の目的および各分析のパラメータは以下の通りです。特性低下目的：油の分析結果から、や劣化傾向ならびに添加剤の消耗程度、残存寿命などを確認する。粘度JISK全酸価JISK赤外線吸収スペクトルJISK酸化安定度試験JISK汚染目的：油の分析結果から、砂塵あるいは水・異種油などによるや、異物混入の有無を確認する。水分JISK計数汚染度JISB重量汚染度JISB光学顕微鏡観察摩耗目的：油中の摩耗粒子を分析する事により、回転・摺動部の潤滑状態、摩耗劣化の程度、余寿命などを解析する。摩耗診断電子顕微鏡観察JISKX線マイクロアナリシス油中金属濃度）JISK≪分析結果≫特性低下粘度：良好粘度値mm/sの新油値mm/sに対する変化率は+.％であり、当社推奨の管理限界値±％以内に留まっています。全酸価：良好全酸価.mgKOH/gは新油値の.mgKOH/gに比較し変化はないことから、問題は無いと判断します。赤外線吸収スペクトル：良好酸化安定度試験：良好酸化安定度試験の結果、数値minは当社推奨の管理限界値min以上に留まっており、現時点での使用は可能と判断します。汚染水分：良好水分値ppmは当社推奨の管理限界値以内に留まっています。計数汚染度：今回は実施していません。重量汚染度：今回は実施していません。光学顕微鏡観察：今回は実施していません。摩耗摩耗診断電子顕微鏡観察・X線マイクロアナリシス：今回は実施していません。油中金属濃度：今回は実施していません。
報告№104-0378 報告№104-6087 | 分析№104-02669 分析№104-02964 | 104-02964 | オーバーホールヶ月後に初期試験を実施した結果、サーボシリンダ内壁で摩耗が発生していると考えられます。今後、更に摩耗が進行し、バルブ類の動作障害等が懸念されるため、～ヶ月後に精点Bを実施し、汚染状況及び摩耗の進行状況を確認されることを推奨します。これらのことは、前回に比較して、計数汚染度はNAS級からNAS級にランク減少しているものの、異常摩耗の早期発見パラメータであるフェログラフィーのIs値が、の乗とやや高く、摩耗粒子形態観察の結果、金属接触が厳しい場合に発生するシビア粒子が観察されたこと以上のことから判断しました。
報告№109-09136 | 分析№109-001160 | 114-001002 | 潤滑油の汚染度は良好でした。対象設備は継続使用可能な状態にあると判断しますが、今後の摩耗推移を確認するためにも傾向監視を継続することが有効です。定期的な分析今後の疲労摩耗の推移を監視するため、定期的な分析実施を推奨します。新油の分析粘度、酸価は、油の性能を評価するパラメータの一種です。油の性能低下は、新油との比較が必要なことから、使用油の油名確認および新油の分析による比較評価を推奨します。異常摩耗の早期発見のパラメータであるIs値は、レベルと正常です。但し、潤滑部の摩耗が認められたため、定期的に潤滑油分析を実施し、摩耗推移を監視することが有用と考えます。フェログラフィーで比較的多く観察された粒子は、以下の通りです。疲労摩耗粒子・繰返し応力による金属疲労で発生。大型化するとフレーキングの発生が懸念されます。計数汚染度はNAS級と当社推奨の管理限界値以下であり良好です。水分は良好です。粘度粘度は.mm/sでした。油名が不明であることから新油値との比較評価できませんでした。仮にISOVGとすると規格内にありますが、新油との比較による評価を推奨します。酸価は.mgKOH/gでした。油名が不明であることから新油値との比較評価ができないため、新油の分析実施を推奨します。
報告№109-09249 報告№110-00306 | 分析№109-001747 分析№110-001202 | 110-001202 | 本試料は、汚染や摩耗に関するデータが異常として出やすいドレンバルブから採油されたにも関わらず、分析の結果は全ての分析項目の値が当社推奨の管理基準を満たしており、新油分析値との比較結果も問題となる値はなかったことから、油は継続使用可能な状態であり、また運転中における潤滑状態も正常であったものと判断します。トライボ診断では、バックラッシの増加量を分析結果から計算できますので、構造が確認できる図面、ギヤの形式、歯形、モジュール、歯数、歯幅、油入替後の稼働時間ならびに分解点検後の稼働時間をお知らせ下さい。計算結果をご報告いたします。分析結果特性低下特性低下に係るパラメータの分析結果は良好と判断します。粘度粘度はmm/sと新油値mm/sに対する粘度変化率は-.％で、当社推奨の管理限界値である±％以内にあり、良好と判断します。全酸価ギヤ油の全酸価は、油メーカによって初期値が違うため統一した管理基準を設定するのが困難であることから、当社では管理限界値を設定しておらず、新油分析値との比較及び他の分析項目の結果より全酸価の状態判断を行います。その結果、全酸価は.mgKOH/gと新油値.mgKOH/g以内にあり、良好と判断します。酸化安定度酸化安定度はminであり、当社推奨の管理限界値のmin以上であることから良好と判断します。有機物・有機化合物有機物・有機化合物は、IRチャートによる新油分析値との比較の結果、cm-付近に劣化の兆候を示すカルボン酸の吸収が確認されていないことから、良好と判断します。色相はLであり、新油値のLに比較して変化はないことから、良好と判断します。汚染に係るパラメータの分析結果は良好と判断します。水分はppmであり、当社推奨の管理限界値の以下であることから良好と判断します。汚染粒子数はNAS級であり、当社推奨の管理限界値のNAS級以内であることから良好と判断します。汚染度物重量はmg/mlでした。摩耗運転中における潤滑状態は正常であったものと判断します。異常摩耗の早期発見パラメータであるフェログラフィーのIs値がの乗と当社基準値と比較して良好の範囲にあったことから潤滑箇所の潤滑状態は正常と判断します。金属濃度SOAP法により金属濃度を測定した結果、潤滑箇所で発生するニッケルがppm、錫がppm、油の添加剤成分であるリンがppm、亜鉛がppm、外部から混入したと思われるカルシウムがppm検出されました。金属濃度酸溶解法により金属濃度を測定した結果、潤滑箇所で発生する鉄が、外部から混入したと思われるカルシウムとナトリウムがと僅かに検出されましたが良好と判断します。
報告№109-09136 報告№113-00211 | 分析№109-001160 分析№113-000808 | 113-000808_date130912 | 潤滑油の劣化はないものの、油中の汚染度が高い値でした。採油条件の影響で値が高くなっていると考えられますが、異物の影響で将来的に摩耗が進行する懸念がありますので、に示す対策を推奨します。軸受は継続使用可能な状態にあると判断します。シリコン系のグリースや添加剤の確認シリコン系の添加剤やグリースを使用している箇所があるかについてご確認下さい。詳細はを参照下さい。最適な採油方法本試料油は、機器停止中に軸受箱排油口から採油されているため、分析データが高濃度に出ていると推定されます。正確なデータによる診断を行うためにも、今後の採油は、極力運転中もしくは停止直後の油槽中層部から実施されることを推奨します。はフェログラフィーおよびSOAP／D-SOAPの結果から総合的に判断した結果、継続使用は可能ですが、今後の機器の機能を確認するためにも傾向管理が有用と考えます。フェログラフィー【定量分析：Is値】Is値は異常摩耗の早期発見パラメータのつで、摩耗程度を定量化するために用います。今回のIs値はの乗と、やや高い値でした。フェログラフィー【定性分析：摩耗粒子および摩耗形態観察】分析結果から観察された代表的な粒子は、以下の通りでした。切削粒子・異物や金属表面の微小突起による切削摩耗により発生。疲労摩耗粒子・繰返し応力を受けて発生。黒錆・潤滑状態がやや厳しい凝着摩耗により発生。金属接触が厳しく、且つ、高い摩擦熱が発生していると考えられます。観察された摩耗粒子の中でも切削粒子、黒錆は、将来的な摩耗の進行に繋がる可能性を示唆しているため、傾向監視が必要と思われます。摩耗形態の中でも切削摩耗は摩耗進行速度が速く、転がり軸受でこの摩耗形態が発生した場合には寿命が分の程度に低下することも知られており、切削摩耗により生じた軌道面の損傷が起点となって転がり軸受の寿命となるフレーキングに進展することから傾向監視による経過監視が必要です。切削摩耗の発生原因となる混入異物が残留している場合、この異物により切削摩耗が継続して発生する可能性があります。黒錆は凝着摩耗に分類されます。この摩耗粒子は、軸受軌道面で凝着、破断を繰り返し、この過程で生じる移着粒子が成長して摩耗粒子となります。そのため、軸受軌道面では局部的に油膜切れが発生していることを示しています。この状態が継続した場合、摩耗粒子のサイズは徐々に大型化していき、設備の損傷に至る場合がありますので、傾向監視が必要です。Iカップリング発光分光分析【SOAP／D-SOAP】検出された金属元素から発生箇所を推定すると、以下の通りでした。鉄、鉛、銅、錫、亜鉛・軸受等カルシウム、バリウム、アルミニウム、ケイ素、ナトリウム・外部混入異物ケイ素の検出ケイ素がppm検出されました。一般に、潤滑油中からケイ素が検出された場合の原因として、油の消泡剤として使用されるシリコン系の添加剤が検出されるフェログラフィーおよびフィルタ表面の異物観察で砂が多く観察され、これが検出されるシリコングリースをシール部に塗布している場合、このシリコングリースが潤滑油に混入して検出されるなどが挙げられますが、今回検出が比較的高濃度であることからの可能性が考えられます。については、分析結果では確認することが出来ませんので、これに関する情報があれば提供をお願いします。銅の摩耗SOAP/D-SOAPで銅が比較的高い値でした。銅を使用した箇所は、オイルリングの摩耗が考えられます。オイルリングが摩耗していた場合、潤滑油の適正なかきあげに影響が生じ、軸受軌道面の油膜切れ発生原因となることから注意が必要です。計数汚染度はNAS級以上と当社推奨の管理限界値を超えていました。フィルタ表面の異物観察で金属片、鉄錆、砂等が観察されたことから、汚染度が高い要因は、摩耗と外部混入異物の影響と思われます。粘度、水分、全酸価、IR、RBOTの各データは、良好でした。尚、別紙RBOTの減少傾向から油の余寿命を求めた結果、本試料油は直近の更油から起算して年月まで使用可能であることが分かります。
報告№104-4528 報告№104-4528 | 分析№104-01019 分析№104-01019 | 104-01019 | を評価するため、粘度、水分、全酸価、IR、RBOTを実施しました。その結果、全てのデータが良好であることから、この油は継続使用可能な状態にあると判断します。潤滑を評価するため、計数汚染度、重量汚染度、光学顕微鏡写真を実施しました。その結果、NAS級と非常に清浄であり、フィルタの濾過精度が保持されていることが確認されました。機器の潤滑状態－減少率本試料油は、μmポアサイズのフィルタが設置されている油槽であるため、油中の粒子が除去されています。診断はフィルタによる減少率を考慮して潤滑状態を解析する必要があります。今回の解析は、別添資料油中摩耗粒子の平衡濃度に示すように十分に濾過時間が経過し、油中粒子が飽和状態になっていると仮定しています。フィルタによる油中の摩耗粒子の減少率はフィルタの入口と出口の汚染度を評価し、その結果から求めますが、今回は、本データをフィルタ入口として考えた場合、フィルタの出口から採取した試料がないことになりますので、減少率を、濾過能力が良好とされる一般的な減少率.として解析を行います。尚、濾過率を考慮した減少率はフィルタの吐出量と総油量との比から換算します。本機の油清浄器の吐出量は毎時L、設備油量はLですので減少率は.となります。－平衡濃度フィルタにより時間で％の粒子が減少するとした場合、油がパスして増加する粒子数は、今回計数汚染度の～μmレンジですと個/mlの％の個/mlとなります。更に、この発生粒子数から平衡濃度を計算します。平衡濃度は下式により求めます。平衡濃度＝発生粒子数／減少率・式フィルタが設置されていない場合の減少率を.とすると平衡濃度は個/mlとなります。このことから分かるように、本試料油中の汚染度は、フィルタが設置されていることでNAS級となっていますが、フィルタがないと仮定した場合、計算により求めたように～μmレンジの汚染度はNAS級の汚染状態になる可能性を示唆するものととらえる事が出来ます。他のレンジを同様に計算すると以下のようになり、NAS級となります。 前回 今回 ～ ～ ～ ～ 以上 等級 級 級 前回に比較して、μm以上のレンジは減少したものの、～μmサイズの粒子が増加していることが確認されました。但し、フェログラフィーの結果、観察された摩耗粒子のサイズが～μmサイズと非常に小さく、潤滑状態は良好な状態にあると判断します。
報告№109-09136 報告№111-00741 | 分析№109-001160 分析№111-003767 | 111-003767 | 潤滑油および軸受は継続使用可能な状態にあると判断します。但し、今後も摩耗の進行を傾向監視するため、以下の対策を推奨します。定期的な分析凝着摩耗の進行を監視するため、定期的に分析を実施し、分析データによる摩耗の進行状況を確認することを推奨します。フェログラフィー異常摩耗の早期発見パラメータとして摩耗粒子を定量化して評価するフェログラフィーのIs値は、潤滑状態が正常なでした。摩耗粒子の形態で比較的多く観察された粒子は、潤滑状態が正常な場合に発生する摩耗粒子金属潤滑部が局部的に油膜切れを起して発生するシビア粒子でした。これらの摩耗粒子が観察された場合、潤滑部で発生している摩耗形態は、正常なマイルド摩耗潤滑状態がやや厳しい凝着摩耗であることが分かります。Iカップリング発光分光分析供試の潤滑油を分析した結果、検出された金属元素は、SOAPの結果表に示すように、鉄、バリウムでした。検出されたこれらの金属元素から発生箇所を推定すると鉄・軸受等バリウム・オイル添加剤であると思われます。このうち、機械部品が摩耗したと思われる元素はのグループです。計数汚染度、重量汚染度は共に良好でした。粘度、水分、全酸価、IR、RBOTの各データは良好でした。分析結果は良好と判断します。粘度粘度はmm/sと新油値mm/sに比較して、粘度変化率は+.％で、当社推奨の管理限界値である±％以内にあり、良好と判断します。水分は.ppmと当社推奨の管理限界値の以下であり、良好と判断します。全酸価全酸価は.mgKOH/gと新油値.mgKOH/gに比較して変化はなく、良好と判断します。IRIRの結果、油劣化の兆候を示すカルボン酸の吸収が確認されていないことから、良好と判断します。RBOTRBOTはminと当社推奨の管理限界値のmin以上であり、良好と判断します。は良好と判断します。計数汚染度計数汚染度はNAS級と当社推奨の管理限界値のNAS級以内であり、良好と判断します。重量汚染度は.mg/mlと当社推奨の管理限界値のmg/ml以内であり、良好と判断します。機器の潤滑状態摩耗粒子の形態観察の結果、潤滑状態が正常な場合に発生する摩耗粒子、金属潤滑部が局部的に油膜切れを起して発生するシビア粒子が比較的多く観察されました。SOAPSOAPの結果、油の添加剤成分であるバリウムがppm検出されました。軸受の摩耗を示す錫が検出されていないことから、良好と判断します。D－SOAPD－SOAPの結果、鉄が、油の添加剤成分であるバリウムが検出されました。軸受の摩耗を示す錫が検出されていないことから、良好と判断します。フェログラフィー異常摩耗の早期発見パラメータであるフェログラフィーのIs値がと良好の範囲にあるものの、摩耗粒子の形態観察の結果、潤滑状態が正常な場合に発生する摩耗粒子、金属潤滑部が局部的に油膜切れを起して発生するシビア粒子が比較的多く観察されました。
報告№107-6588 報告№107-6585 | 分析№107-02904 分析№107-02806 | 107-02806 | 前回からの摩耗の進行状況を確認する。分析の結果、本軸受は継続使用可能な状態にあるものの、摩耗が僅かに進行していることが確認されました。これらのことは、前回に比較して、計数汚染度はランク減少し、異常摩耗の早期発見パラメータであるフェログラフィーのIs値がのマイナス乗と良好の範囲にあるものの、SOAP／D-SOAPの錫濃度が僅かに増加していたこと以上のことから判断しました。尚、軸受メタルの摩耗程度を評価する必要がありますので、次回分析時には、メタルサイズ、直近のメタル交換からの運転時間をお知らせください。
報告№107-4543 報告№107-4543 | 分析№107-02132 分析№107-02141 | 107-02141 | トライボ診断の結果、全てのデータが良好であることから、この油は継続使用可能と判断します。は良好と判断します。粘度は良好。粘度はmm/sと新油値mm/sに比較して、粘度変化率は-％で、当社推奨の管理限界値である±％以内にあり、良好と判断します。粘度はmm/sでした。粘度はmm/sでした。粘度指数はでした。粘度指数はでした。水分は良好。水分はppmと当社推奨の管理限界値の以下であり、良好と判断します。全酸価は良好。全酸価はmgKOH/gと新油値mgKOH/gに比較して高いものの、IRの結果、油劣化の兆候が確認されなかったことから良好と判断します。
報告№105-0402 | 分析№105-02643 | 105-02643 | トライボ診断により、機器軸受の潤滑状態、潤滑油の劣化状態を診断することを目的としました。分析の結果、本軸受は継続使用可能な範囲にあると判断します。このことは、D-SOAPで転がり軸受の摩耗により発生する鉄が検出されたものの、僅かであることフェログラフィーの結果、異常摩耗の早期発見パラメータであるIs値が.と良好の範囲にあること計数汚染度がNAS級と良好の範囲にあること以上のことから判断しました。
報告№103-4527 | 分析№103-01249 | 103-01249 | 本試験は、運転時間時間使用した潤滑油を分析し、その分析結果から、潤滑、汚染状態、機器の摩耗状況を確認すること。油の使用時間を時間に延伸できるかについて検討すること。を目的としました。尚、前回分析で油の延伸使用についてRBOTで検討し、潤滑油使用時間を前回分析時点から時間使用できる可能性があることを確認しましたが、今回実施した分析項目にRBOTがないため、時間に延伸できるかの検討は出来なかったため、今回は、前回分析時間から時間使用した時点での劣化状況を確認することとしました。分析の結果、を示す粘度、水分、全酸価、IRの各データが良好であることから、時間経過した時点でも物理的性状は正常であり継続使用可能な状態であったことが確認されました。一方、油中の汚染状態を確認するために実施した計数汚染度、重量汚染度、を確認するために実施したD－SOAPの鉄濃度が上昇傾向を示しており、若干摩耗が進行していることが確認されました。又、メタルの主成分である錫が検出されており、メタルの摩耗が僅かに発生していることが確認されました。尚、摩耗粒子の形態観察結果から、マイルドな摩耗状態で発生するμm未満の鉄系摩耗粒子の他に、銅系粒子が散見され、更にクランクメタルやピストンメタルで使用していると思われるホワイトメタルの主成分である錫が検出されており、今後は、メタルの摩耗の進行の有無に注意をして管理する必要があります。以上のことから、継続使用するためには、フラッシングまたは、濾過を実施し発生した摩耗粒子がメタル摺動面に噛み込み摩耗が進行することを予防することが必要です。
報告№102-0220 | 分析№102-02053 | 102-02053 | 分析の結果、ガス性状でOが増加していることからシール部のリーク等が考えられます。ヶ月以内に再度分析を実施し、Oの増加の有無を確認されることを推奨します。一方、フェログラフィー、SOAP／D－SOAPは良好でした。
報告№106-4577 報告№106-0434 | 分析№106-02445 分析№106-02481 | 106-02481 | 目的トライボ診断を実施し、、汚染度、軸受の潤滑状態を確認する。考察分析の結果、計数汚染度、重量汚染度共に当社推奨の管理限界値を超えていました。異常摩耗の早期発見パラメータであるフェログラフィーのIs値がの乗と高く、摩耗粒子形態観察で異物の噛み込みにより発生する切削粒子、金属接触が厳しい場合に発生するシビア粒子が多く観察され、D－SOAPで鉄が多く検出されたことから、汚染度が高い原因は、鉄を使用した箇所の摩耗によるものと考えられました。今回観察された摩耗形態は、切削摩耗と凝着摩耗が混在しており、特に切削摩耗は異物が混入していない状態に比較して摩耗進行速度が速く注意が必要であり、転がり軸受では、寿命が分の程度に低下することが知られています。今後更に摩耗が進行することが懸念されたため、更油等により汚染状態を改善するとともに、運転開始後ヶ月以内に再度分析を実施し、摩耗の進行状況を確認することを推奨します。尚、油の劣化度および余寿命を評価するために実施した粘度、全酸価、IR、RBOTは、新油データを基準として評価しています。今回は新油データがなく評価ができなかったため、現在充填用に使用している新油を分析し、そのデータを基準に管理されることを推奨します。これらのことは、計数汚染度がNAS級以上、重量汚染度がmg/mlと共に当社推奨の管理限界値を超えていたこと異常摩耗の早期発見パラメータであるフェログラフィーのIs値がの乗と高く、摩耗粒子形態観察の結果、異物の噛み込みにより発生する切削粒子、金属接触が厳しい場合に発生するシビア粒子が多く観察されたことD－SOAPの結果、鉄が多く検出されたこと以上のことから判断しました。
報告№109-09136 報告№113-00391 | 分析№109-001160 分析№113-001541 | 113-001541 | 潤滑油の劣化は確認されなかったものの、油中の汚染度が高く、今後異物の噛み込みによる切削摩耗の進行が懸念されます。軸受は継続使用可能な状態にあると判断します。但し、今後の摩耗の進行を確認するためにも傾向監視を継続することが有効です。定期的な分析今後懸念される切削摩耗、凝着摩耗、疲労摩耗の進行を監視するため、定期的に分析を実施することを推奨します。濾過または更油油中の汚染度が高く、異物の噛み込みによる摩耗の進行が懸念されることから、可能であれば、予防処置として濾過または更油等による汚染度の改善を推奨します。は、フェログラフィーおよびSOAP/D-SOAPの結果から総合的に判断した結果、継続使用は可能ですが、今後の摩耗の進行を確認するためにも傾向管理が有用と考えます。フェログラフィー【定量分析：Is値】Is値は異常摩耗の早期発見パラメータのつで、摩耗程度を定量化するために用います。前回に比較して、Is値はの乗から乗と桁低下し、低い値でした。フェログラフィー【定性分析：摩耗粒子および摩耗形態観察】分析結果から観察された代表的な粒子は、以下の通りでした。正常な摩耗粒子・潤滑状態が正常なマイルド摩耗により発生。切削粒子・異物や金属表面の微小突起による切削摩耗により発生。シビア粒子・潤滑状態がやや厳しい凝着摩耗により発生。金属潤滑部が局部的に油膜切れを起していると考えられます。疲労摩耗粒子・繰返し応力を受けて発生。観察された摩耗粒子の中でも切削粒子、シビア粒子は、将来的な摩耗の進行に繋がる可能性を示唆しているため、傾向監視が必要と思われます。摩耗形態の中でも切削摩耗は摩耗進行速度が速く、転がり軸受でこの摩耗形態が発生した場合には寿命が分の程度に低下することも知られており、切削摩耗により生じた軌道面の損傷が起点となって転がり軸受の寿命となるフレーキングに進展することから傾向監視による経過監視が必要です。切削摩耗の発生原因となる混入異物が残留している場合、この異物により切削摩耗が継続して発生する可能性があります。シビア粒子は、凝着摩耗に分類されます。この摩耗粒子は、軸受軌道面で凝着、破断を繰り返し、この過程で生じる移着粒子が成長して摩耗粒子となります。そのため、軸受軌道面では局部的に油膜切れが発生していることを示しています。この状態が継続した場合、摩耗粒子のサイズは徐々に大型化していき、設備の損傷に至る場合がありますので、傾向監視が必要です。Iカップリング発光分光分析【SOAP/D-SOAP】検出された金属元素から発生箇所を推定すると、以下の通りでした。鉄、鉛、銅、錫、亜鉛・軸受等リン・添加剤カルシウム、バリウム、アルミニウム、ケイ素、ナトリウム、マグネシウム・外部混入異物前回同様に計数汚染度はNAS級以上から等級に変化はなかったものの、当社推奨の管理限界値を超えていました。フィルタ表面の異物観察で金属片、鉄錆、砂等が観察されたことから、汚染度が高い要因は、摩耗と外部混入異物の影響と思われます。前回同様に粘度、水分、酸価、IRの各データは良好でした。
報告№109-09136 報告№111-00586 | 分析№109-001160 分析№111-002733 | 111-002733 | 濾過前の試料油を分析した結果、全てのデータが良好です。尚、RBOTが前回に比較し、min増加しています。RBOTが増加した理由は、更油、補給を実施した仮設タンクで他の軸受油と混合して濾過を実施した濾過機配管内や仮設タンクなどに油が残留していた以上のことが考えられます。お客様情報の～にはいずれにも該当せず、原因は分かりませんでした。但し、今回の分析結果で、酸価および粘度の各データに大きな変化はなく、異種油の混入などは確認されていないため、本試料油は継続使用可能な状態にあります。今後は、今回のRBOT値を基に潤滑油の寿命を評価します。
報告№103-0207 | 分析№103-02060 | 103-02060 | 本試験は、油中の摩耗粒子から得られる情報からベアリング軌道面の状態を推定することを目的としました。分析の結果、ベアリングの使用時間と本試料油の使用時間とが同じであると仮定した場合、ベアリング軌道面の％程度にフレーキングが発生していると推定できます。この前提条件に間違いがなければ、ベアリングは使用可能な状態にあると思われます。これらのことは、鉄濃度から計算したフレーキングの発生面積が内輪軌道面の面積の凡そ％であること。保持器の摩耗により発生したμmサイズの摩耗粒子がやや多く見られるものの、ベアリング軌道面から発生した鉄系粒子はμm以下の小さな粒子が支配的であること。以上のことから判断しました。但し、ベアリング転動体と保持器の間で金属接触が発生し、微小であるがフレーキングが発生しており、今後も摩耗が進行することが予想されますのでCBMによる摩耗状態の把握が必要です。計算の結果、時間以上経過すれば、いつでも採油できる状態になりますので、この時間を目安に計画を立てて管理されることを推奨します。
|  | 113-000364 | 対象設備は継続使用可能な状態にあると判断します。但し、水分濃度が高く、粘度の低下が確認されたことから、以下の対策を推奨します。更油粘度低下が確認されており、潤滑部で油膜切れなどによる摩耗の発生が懸念されます。また、水分濃度が高いことから、金属表面で腐食摩耗が発生し、発生した鉄錆等の粒子が潤滑部に噛み込み摩耗が進行することがあります。これらの予防処置として更油を推奨します。定期的な分析今後懸念される凝着摩耗、疲労摩耗の進行を監視するため、定期的に分析を実施することを推奨します。はフェログラフィーおよびSOAPの結果から総合的に判断した結果、傾向管理が必要な状態にあると考えられます。フェログラフィー【定量分析：Is値】Is値は異常摩耗の早期発見パラメータのつで、摩耗程度を定量化するために用います。今回のIs値はの乗と高い値でした。フェログラフィー【定性分析：摩耗粒子および摩耗形態観察】分析結果から比較的多く観察された粒子は、以下の通りでした。シビア粒子・潤滑状態がやや厳しい凝着摩耗により発生。金属潤滑部が局部的に油膜切れを起していると考えられます。疲労摩耗粒子・繰返し応力を受けて発生。観察された摩耗粒子の中でもシビア粒子は、将来的な摩耗の進行に繋がる可能性を示唆しているため、傾向監視が必要と思われます。シビア粒子は、凝着摩耗に分類されます。この摩耗粒子は、摺動面で凝着、破断を繰り返し、この過程で生じる移着粒子が成長して摩耗粒子となります。そのため、摺動面では局部的に油膜切れが発生していることを示しています。この状態が継続した場合、摩耗粒子のサイズは徐々に大型化していき、設備の損傷に至る場合がありますので、傾向監視が必要です。Iカップリング発光分光分析【SOAP】検出された金属元素から発生箇所を推定すると、以下の通りでした。鉄・ギヤ、軸受等リン・添加剤カルシウム、ナトリウム・外部混入異物尚、新油に含まれていないカルシウムがppmと高い値で検出されました。添加剤の投与の影響または異種油の混入が考えられます。IR酸化度は良好でした。粘度粘度は、.mm/sと新油値の.mm/sに比較して粘度変化率が-.％となっており、当社推奨の管理限界値である±％を超えていました。本試料油は油入替後時間の採油であることから、粘度低下の要因は異種油の混入による可能性が考えられます。水分は、ppmと当社推奨の管理限界値を超えていました。今後、水分の影響で油槽内部に錆が発生し、その影響で摩耗が発生する懸念があります。
|  | 113-002455 | 減速機の分解点検の必要性は、潤滑油中の減速機の主成分である鉄濃度と、摩耗過酷度、摩耗粒子の形態、そして潤滑油の汚染度などをパラメータとして評価します。今回、使用油を分析し、これらのパラメータを確認した結果、潤滑油の汚染度が高く、減速機潤滑部の摩耗は認められたものの、継続使用可能な範囲にあったことから分解点検の必要はないと判断します。更油潤滑油の汚染度が高いことから、汚染物による切削摩耗の進行を予防するため更油を推奨します。定期的なトライボ診断実施今後懸念される摩耗の進行を監視するため、定期的に分析を実施することを推奨します。また、対象設備の余寿命を予測するためにも、定期的な分析による傾向監視を複数回実施することを推奨します。新油との比較による評価を示す粘度、酸価は新油値を基準として評価しています。正確な診断を行うためにも、分析を実施する場合は、使用している新油を同時に分析することをご検討下さい。水分、IRの各データは良好でした。粘度粘度はmm/sでした。油名が不明であることから評価できませんが、仮に本潤滑油の新油が.mm/sであるとすると、粘度変化率は-％で、当社推奨の管理限界値である±％以内になります。あくまで仮定ですので、新油との比較評価が必要です。水分は.ppmと当社推奨の管理限界値以下にあり、良好と判断します。酸価・IR潤滑油の酸化劣化は、酸価およびIRの結果から総合的に判断します。酸価は、.mgKOH/gでした。油名が不明であることから酸価の評価はできませんが、IRの結果で油劣化の兆候を示すカルボン酸の吸収が確認されていないことから、油は酸化劣化していないと判断します。計数汚染度は当社推奨の管理限界値を超えていました。SOAP-Tで油の添加剤成分と推定されるリン、亜鉛が検出され、フィルタ残渣に粘ちょう物、金属片、鉄錆、砂等が観察されたことから、汚染度が高い要因は、摩耗とスラッジ、そして外部混入異物の影響と思われます。計数汚染度計数汚染度はNAS級を上回っており、当社推奨の管理限界値NAS級を超えていました。重量汚染度はmg/mlでした。光学顕微鏡写真重量汚染度で濾過したフィルタ表面上の夾雑物を光学顕微鏡で観察した結果、金属片、スラッジ、鉄錆、砂等が観察されました。異常摩耗の早期発見のパラメータであるIs値は、レベルとやや高い値でした。また、潤滑部の摩耗が認められたため、定期的に潤滑油分析を実施し、摩耗推移を監視することが有用と考えます。フェログラフィーで観察された代表的な粒子は以下の通りです。正常な摩耗粒子・潤滑状態が正常なマイルド摩耗により発生。切削粒子・異物や金属表面の微小突起による切削摩耗により発生。疲労摩耗粒子・繰返し応力による金属疲労で発生。大型化するとフレーキングの発生が懸念されます。切削粒子は、摩擦面が将来的に異常摩耗へ進展する可能性を示唆しているため、傾向監視が有用と思われます。詳細は、別紙傾向監視が必要な摩耗粒子をご覧ください。バックラッシから推測したギヤの余寿命検出された鉄濃度を基にバックラッシ増加量の計算を行いました。今回、油量、歯車の歯幅、モジュール、歯数、歯車の構成が不明でした。よって、同型ポンプの仕様を当てはめて油量をL、歯幅をmm、モジュールを、太陽歯車、遊星歯車、太陽歯車の歯数をそれぞれ、、遊星歯車の数をと仮定し、バックラッシの増加量を計算しました。その結果、今回検出された鉄が、ギヤ歯面から平均的に摩耗して発生していたと仮定した場合、バックラッシの増加量は以下の通りでした。表バックラッシ増加量接触箇所 バックラッシ増加量上限値[μm] バックラッシ増加量[μm] 余寿命[h] 内歯車-遊星歯車 . 約 遊星歯車-太陽歯車 . 約 バックラッシの初期値が不明であるため、増加量の上限値を適正なバックラッシの最大値と最小値の差としました。今回の推定されたバックラッシ増加量は上限値に比較して十分に小さい値であり、現時点では十分な余寿命があると推定されます。。但し、今回の計算は仮定に基づいて行っているため、参考値としてお考え下さい。※バックラッシとは・図に示すような、歯車がスムーズな回転を行うために必要となる、一対の歯車をかみあわせたときの歯面間の遊び。バックラッシが適正でない場合、歯車がスムーズに回転せず、摩耗の進行や振動、騒音の発生に繋がる可能性がある。
報告№109-09136 報告№110-00232 | 分析№109-001160 分析№110-000874 | 110-000874 | 、汚染度、潤滑状態は良好でした。潤滑油および軸受は継続使用可能な状態にあると判断します。今後は、本データを初期値として管理されることを推奨します。
報告№109-09250 報告№109-09250 | 分析№109-001867 分析№109-001867 | 109-001867 | 結論汚染度はやや高いものの、特性低下に係るパラメータは全て良好の範囲にあることから、潤滑油は継続使用可能と判断します。減速機は、摩耗は発生しているものの、比較的摩耗の進行速度が遅いマイルド摩耗が支配的ですので、継続使用可能と判断します。今後は定期的に分析を実施し、油劣化および摩耗の進行状況を確認することを推奨します。尚、可能であれば濾過または更油により汚染度を改善することを推奨します。特性低下特性低下に係るパラメータの分析結果は良好と判断します。粘度粘度はmm/sと新油値.mm/sに対する粘度変化率は-％で、当社推奨の管理限界値である±％以内にあり、良好と判断します。全酸価添加タービン油については、当社では管理限界値を設定しておらず、新油分析値との比較及び他の分析項目の結果より全酸価の状態判断を行います。その結果、全酸価はmgKOH/gと新油値.mgKOH/gに比較して若干高くなっていますが、IRチャートに示すように劣化の兆候として現れるカルボン酸などの有機物・有機化合物の発生が確認されていないことから、異常のない値と判断します。酸化安定度酸化安定度はminであり、当社推奨の管理限界値のmin以上であることから、良好と判断します。有機物・有機化合物有機物・有機化合物は、IRチャートによる新油分析値との比較の結果、cm-付近に劣化の兆候を示すカルボン酸の吸収が確認されていないことから、良好と判断します。色相はLであり、新油値のLに比較して変化が確認されていますが、ないことから、良好と判断します。汚染に係るパラメータの分析結果は、汚染粒子数は当社推奨の管理限界値を超えていました。水分はppmであり、当社推奨の管理限界値の以下であることから、良好と判断します。汚染粒子数はNAS級以上であり、当社推奨の管理限界値のNAS級を超えていました。汚染度物重量は.mg/mlでした。摩耗フェログラフィーによる摩耗粒子の観察の結果、μm以下の鉄系摩耗粒子、異物の噛み込みなどで発生する切削粒子、疲労摩耗粒子が観察されました。異常摩耗の早期発見パラメータであるフェログラフィーのIs値がの乗とやや高く、摩耗粒子の形態観察の結果、μm以下の鉄系摩耗粒子、異物の噛み込みなどで発生する切削粒子、疲労摩耗粒子が観察されました。金属濃度SOAP法により金属濃度を測定した結果、潤滑箇所で発生する金属接触によって検出される鉄がppm、鉛、銅、ニッケルがppm、油の添加剤成分であるリンがppm、外部から混入したと思われる亜鉛がppm、カルシウムがppm、バリウムがppm、アルミニウムがppm、ケイ素がppm、ホウ素がppm検出されました。金属濃度酸溶解法により金属濃度を測定した結果、潤滑箇所で発生する金属接触によって検出される鉄が.ppm、鉛、銅が、油の添加剤成分であるリンがppm、外部から混入したと思われる亜鉛が、カルシウムが.ppm、バリウムが、アルミニウム、ナトリウムが検出されました。
報告№107-4545 報告№109-009205 | 分析№107-02185 分析№109-001561 | 109-001561 | トライボ診断の結果、全てのデータが良好であることから、この油は継続使用可能と判断します。は良好と判断します。粘度は良好。粘度は.mm/sと新油値mm/sに比較して、粘度変化率は-％で、当社推奨の管理限界値である±％以内にあり、良好と判断します。粘度はmm/sとなっています。粘度はmm/sとなっています。粘度指数はとなっています。粘度指数はとなっています。水分は良好。水分は.ppmと当社推奨の管理限界値の以下にあり、良好と判断します。全酸価は良好。全酸価は.mgKOH/gと新油値.mgKOH/gに比較して高いものの、IRの結果で油劣化の兆候を示すカルボン酸の吸収が確認されていないことから、良好と判断します。
報告№109-09136 報告№113-00451 | 分析№109-001160 分析№113-001856 | 113-001856 | 給油口から採油した本試料油は、劣化はなく、汚染度は良好な範囲にあることから、継続使用可能と判断します。軸受は継続使用可能な状態にあると判断します。定期的な分析定期的な潤滑油分析によるトライボ診断を実施することにより、分析データの変化から異常の兆候を早期に発見することが可能となります。また、今回は対象設備の回目の分析であるため、あと回分析を実施し、分析データの変化から今後の対応を検討することを推奨します。はフェログラフィーおよびSOAP-Tのデータから総合的に解析した結果、正常な状態にあると考えられます。フェログラフィー【定量分析：Is値】Is値は異常摩耗の早期発見パラメータのつで、摩耗程度を定量化するために用います。前回に比較して、Is値はのマイナス乗からマイナス乗に上昇しているものの、低い値でした。フェログラフィー【定性分析：摩耗粒子および摩耗形態観察】分析結果から観察された全ての粒子量は少でした。Iカップリング発光分光分析【SOAP-T】検出された金属元素から発生箇所を推定すると、以下の通りでした。カルシウム、ナトリウム・外部混入異物前回に比較して計数汚染度はNAS級からNAS級にランク上昇しているものの、当社推奨の管理限界値以下であり、良好と判断します。潤滑油の劣化状態前回同様に、粘度、水分、酸価、IRの各データは良好でした。
報告№104-8021 | 分析№104-00788 | 104-00788 | 分析の結果、サーボシリンダ内壁で摩耗が発生していると思われました。計数汚染度は当社推奨の管理限界値内にあるものの、D－SOAPで鉄がと多く検出されたことから、今後、摩耗が進行し汚染度が上昇した場合、パイロットフィルタの目詰まりや、バルブ類の動作障害が発生することが懸念されます。汚染状態および摩耗の進行状況を確認するため、ヶ月以内に再度分析を実施されることを推奨します。これらのことは、異常摩耗の早期発見パラメータであるフェログラフィーのIs値が、の乗とやや高く、摩耗粒子形態観察で、摩擦熱が高い場合に発生する黒錆が多く観察されたことD－SOAPで、鉄が検出されたこと以上のことから判断しました。
報告№109-09094 報告№109-09094 | 分析№109-000875 分析№109-000875 | 109-000875_100127 | 分析評価者：佐々木義憲保有資格：ICMLMLAⅠ設備保全技能士級ISO-準拠機械状態監視診断技術者カテゴリーⅠ分析の結果、全てのデータが良好である事から、この油は継続使用可能と判断します。≪状態監視とパラメータ≫分析の目的および各分析のパラメータは以下の通りです。特性低下目的：油の分析結果から、や劣化傾向ならびに添加剤の消耗程度、残存寿命などを確認する。粘度JISK全酸価JISK赤外線吸収スペクトルJISK酸化安定度試験JISK汚染目的：油の分析結果から、砂塵あるいは水・異種油などによるや、異物混入の有無を確認する。水分JISK計数汚染度JISB重量汚染度JISB光学顕微鏡観察摩耗目的：油中の摩耗粒子を分析する事により、回転・摺動部の潤滑状態、摩耗劣化の程度、余寿命などを解析する。摩耗診断電子顕微鏡観察JISKX線マイクロアナリシス油中金属濃度）JISK≪分析結果≫特性低下粘度：良好粘度値mm/sの新油値mm/sに対する変化率は+％であり、当社推奨の管理限界値±％以内に留まっています。全酸価：良好全酸価.mgKOH/gは新油値の.mgKOH/gに比較し高くはあるものの、有機物・有機化合物試験の結果で油劣化の兆候を示すカルボン酸の吸収が見られないことから問題は無いと判断します。赤外線吸収スペクトル：良好酸化安定度試験：良好酸化安定度試験の結果、数値minは当社推奨の管理限界値min以内に留まっており、現時点での使用は可能と判断します。汚染水分：良好水分値.は当社推奨の管理限界値以内に留まっています。計数汚染度：今回は実施していません。重量汚染度：今回は実施していません。光学顕微鏡観察：今回は実施していません。摩耗摩耗診断電子顕微鏡観察・X線マイクロアナリシス：今回は実施していません。油中金属濃度：今回は実施していません。
報告№109-09136 報告№112-00017 | 分析№109-001160 分析№112-000035 | 112-000035 | 潤滑油および変速機は継続使用可能な状態にあると判断します。但し、今後も摩耗の進行を傾向監視するため、以下の対策を推奨します。定期的な分析凝着摩耗の進行を監視するため、定期的に分析を実施し、分析データによる摩耗の進行状況を確認することを推奨します。フェログラフィーIs値は異常摩耗の早期発見パラメータのつで、摩耗粒子を定量化するために用います。今回のIs値はの乗であり、潤滑状態は厳しいと判断できます。摩耗粒子の形態で比較的多く観察された粒子は、潤滑状態が正常な場合に発生する摩耗粒子金属潤滑部が局部的に油膜切れを起して発生するシビア粒子でした。これらの摩耗粒子が観察された場合、潤滑部で発生している摩耗形態は、正常なマイルド摩耗潤滑状態がやや厳しい凝着摩耗であることが分かります。Iカップリング発光分光分析供試の潤滑油を分析した結果、検出された金属元素は、SOAPの結果表に示すように、鉄、ニッケル、リン、亜鉛、カルシウム、ナトリウムでした。検出された金属元素から発生箇所を推定すると鉄、ニッケル・コーンディスク等リン、亜鉛、カルシウム・オイル添加剤ナトリウム・外部混入異物であると思われます。このうち、機械部品が摩耗したと思われる元素はのグループです。計数汚染度はNAS級と当社推奨の管理限界値内にあるものの、やや高い値でした。フィルタ表面の異物観察で金属片、鉄錆、砂等が観察されたことから、汚染度が高い要因は、摩耗と外部混入異物の影響と思われます。粘度、水分、全酸価、IRの各データは良好でした。
報告№104-0378 報告№105-6032 | 分析№104-02669 分析№105-01161 | 105-01161 | オーバーホールヶ月後に初期試験を実施した結果、潤滑状態は安定し、潤滑油も継続使用が可能と判断します。これらのことは、前回に比較して、計数汚染度は等級に変化がないことSOAP／D-SOAPの鉄及び錫濃度に大きな変化がないこと異常摩耗の早期発見パラメータであるフェログラフィーのIs値が.と良好の範囲にあること以上のことから判断しました。
報告№109-09136 報告№111-00445 | 分析№109-001160 分析№111-002061 | 111-002061 | 潤滑油は継続使用可能な状態にあると判断します。本試料油の添加剤は、一般に、タービン油に比較して極圧添加剤や摩耗防止剤などの濃度が高く、この影響でRBOT試験の結果が変動する傾向があります。そのため、ギヤ油の余寿命の評価をタービン油と同等の精度で得るには、RBOTの結果に加え、粘度、全酸価、IRなどのデータを総合的に判断することが必要です。前回同様に粘度、全酸価、IR、RBOTの各データは良好でした。前回同様に水分は良好でした。
報告№109-09136 報告№111-00753 | 分析№109-001160 分析№111-003789 | 111-003789 | 軸受は継続使用可能な状態にあると判断します。但し、グリースはちょう度の上昇が確認されたことから、以下の対策を推奨します。グリースが軟化していることが確認されたことから、今後、グリースの漏洩や油膜切れの発生が懸念されるため、グリースを交換されることを推奨します。フェログラフィー摩耗粒子の形態で比較的多く観察された粒子は、潤滑状態が正常な場合に発生する摩耗粒子でした。このような摩耗粒子が観察された場合には、潤滑部では正常なマイルド摩耗が発生していることが分かります。Iカップリング発光分光分析供試グリースを分析した結果、検出された金属元素は、SOAPの結果表に示すように、リン、亜鉛、カルシウム、アルミニウム、ナトリウムでした。これらの検出された金属元素から発生箇所を推定するとリン、亜鉛、カルシウム、アルミニウム、ナトリウム・添加剤および増ちょう剤であると思われます。グリースのちょう度ちょう度は、と当社推奨の管理上限値のより若干高くなっており、グリースが軟化していることが分かりました。軟化したグリースを使用した場合、グリースの漏洩や軸受等で油膜切れが発生することが懸念されます。
報告№104-0401 | 分析№104-02774 | 104-02774 | トライボ診断により、機器軸受の潤滑状態、潤滑油の劣化状態を診断することを目的としました。分析の結果、本軸受は継続使用可能な範囲にあると判断します。但し、フェログラフィーの結果、局部的に油膜切れにより金属接触が発生していることが確認されており、今後摩耗が進行する場合がありますので、ヶ月以内に再度分析を実施し、摩耗の進行状況を確認することを推奨します。このことは、D-SOAPで転がり軸受の摩耗により発生する鉄が検出されたものの、僅かであること。計数汚染度がNAS級と良好の範囲にあることフェログラフィーの結果、異常摩耗の早期発見パラメータであるIs値がのマイナス乗と良好の範囲にあるものの、油膜切れにより摩耗が発生していることが確認されたこと以上のことから判断しました。
報告№109-09136 報告№111-00077 | 分析№109-001160 分析№111-000435 | 111-000435 | 前回に比較してSOAP／D－SOAPの結果で、鉄濃度に大きな変化はなく、異常摩耗の早期発見パラメータであるフェログラフィーのIs値がのマイナス乗と良好でした。前回に比較して計数汚染度はNAS級からNAS級にランク減少し、良好でした。粘度、水分、全酸価、IRの各データは良好でした。潤滑油および対象設備は継続使用可能な状態にあると判断します。
報告№109-09136 報告№112-00683 | 分析№109-001160 分析№112-003151 | 112-003151 | 油の劣化は確認されていないものの、粘度および水分が当社推奨の管理限界値を超えていることから、に対策を示します。対象設備は継続使用可能な状態にあると判断します。但し、将来的な摩耗進行の有無を確認するためにも傾向監視を継続することが有効です。次回点検でピストンリングの点検当該機の油中からカルシウム化合物がやや高い濃度で検出されたため、この化合物がコンロッドメタルやクランクメタルの摩耗を促進させる懸念があります。化合物発生の原因は、ピストンリングの摩耗によって燃焼ガスのシール性が低下し、燃焼ガス中の硫黄分と油中のカルシウム添加剤が反応するためと考えられます。そのため、次回点検では第一にピストンリングの摩耗状態の点検を推奨します。更油使用油は、粘度低下が確認されており、油膜切れなどによる摩耗の発生が懸念されます。さらに、水分濃度が高いことから、金属表面で腐食摩耗が発生し、発生した鉄錆等の粒子が潤滑部に噛み込み摩耗が進行することがありますので、これらの予防処置として更油を推奨します。定期的な分析および分析周期の検討定期的に分析を実施することにより、データの微小な変化から異常の兆候を早期に発見することが可能となります。今後、寿命予測を行うには、今回データを含め少なくとも回の分析データが必要となります。当該機は、年間稼働率が低いことから、採油の機会を検討するのは難しいところがありますが、あと最低でも回分析を実施し、寿命予測を行うと共に分析周期を検討することを推奨します。対象設備の摩耗状態フェログラフィーおよびSOAP-Tのデータから総合的に解析した結果、対象設備は健全であり、継続使用可能と評価できますが、引続きエンジンの機能が保持されていることを確認するためにも、潤滑油診断による傾向管理が有用と考えます。フェログラフィー【定量分析：Is値】Is値は異常摩耗の早期発見パラメータのつで、摩耗程度を定量化するために用います。今回のIs値はの乗とやや高い値でした。フェログラフィー【定性分析：摩耗粒子および摩耗形態観察】分析結果から比較的多く観察された摩耗粒子は、以下の通りでした。赤錆・フレッティングにより発生。黒錆・潤滑状態がやや厳しい凝着摩耗により発生。金属接触が厳しく、且つ、高い摩擦熱が発生していると考えられます。観察された摩耗粒子の中でも、赤錆、黒錆は、注意が必要です。フレッティングの発生要因は、鉄系材料が接合および勘合されたりする部分から発生します。フレッティングによる赤錆が少量発生しても直ちに異常ではありませんが、場合によっては、発生した赤錆が軸受摺動面に噛み込み、摩耗を進行させる場合があります。黒錆は、凝着摩耗に分類されます。これらの摩耗粒子は、摺動面で凝着、破断を繰り返し、この過程で生じる移着粒子が成長して摩耗粒子となります。そのため、摺動面では局部的に油膜切れが発生していることを示しています。この状態が継続した場合、摩耗粒子のサイズは徐々に大型化していき、最終的に軸受の損傷に至る場合があります。Iカップリング発光分光分析【SOAP-T】検出された金属元素から発生箇所を推定すると、以下の通りでした。鉄、鉛、銅、錫・エンジン部品リン、亜鉛、カルシウム、モリブデン・添加剤バリウム、ナトリウム・外部混入異物カルシウムの析出SOAP-Tでカルシウムがppm検出されました。エンジン油中にカルシウム化合物が高い濃度で検出された場合、この化合物がコンロッドメタルやクランクメタル摺動面に噛み込んで摩耗させたり、メタルに埋め込まれて摩耗を促進させたりする原因になるなどの悪影響を生じることが当社の研究結果から判明しています。この影響については、別紙カルシウムの析出をご覧ください。軸受の摩耗SOAP-Tで軸受メタルの主成分である錫が検出されました。潤滑状態が直ちに異常にならないと思われますが、メタル成分が検出されていることからメタルの一部に油膜切れが発生していることの証です。一般に排水機場の稼働率は低稼働率であり、起動停止回数が多い傾向にあるため、本機のメタル成分の増加要因は起動停止時に油膜切れが生じて発生していると推定されます。一定期間経過後に再分析し、傾向監視によるメタルの摩耗状態を確認する必要があると思われます。クランクメタルの摩耗SOAP-Tで鉛がppm、銅がppm検出されたことから、クランクメタルの摩耗が発生していると推定されます。ディーゼルエンジンのクランクメタルは積層構造になっており、クランクメタルの最表面はホワイトメタル層が存在し、その下にニッケル層、さらにその下には銅と鉛の合金であるケルメット層が存在します。ディーゼルエンジンのメタルは、設計上、油膜が正常に形成される流体潤滑が基本であることから、通常の使用においては摩耗しにくいと思われますが、メタルの潤滑部に流体潤滑になりにくい部分が発生するとメタル表面の軟質金属部が摩耗しメタル部のすぐ下のニッケル部まで摩耗し始め、ホワイトメタル層の主成分である錫や鉛、そしてメタルの第二層のニッケルやバックメタルの銅が検出されます。今後、摩耗が進行した場合、軸受が焼付を起こす可能性があるため、注意が必要です。その他の銅を使用した箇所の溶出・摩耗潤滑油系統内で銅を使用している箇所は、潤滑油冷却器の配管などが考えられます。この箇所で溶出・摩耗が発生する場合は以下のことが考えられます。潤滑油冷却器の配管で摩耗していた場合、配管取付け部に緩みが生じて配管が振動し、継手部が外れたり、亀裂が生じて冷却水の混入にいたる場合があります。亜鉛系添加剤の影響により、潤滑油冷却器の配管で溶出していた場合、ピンホールが発生して冷却水の混入に至る場合があります。今後、油劣化の進行や水分濃度が上昇することに注意が必要です。計数汚染度計数汚染度は、NAS級以上と汚染されていました。重量汚染度は、mg/mlでした。光学顕微鏡写真重量汚染度で濾過したフィルタ表面上の夾雑物を光学顕微鏡で観察した結果、金属片、鉄錆、カルシウム化合物等が観察されました。粘度、水分は当社推奨の管理限界値を超えていました。粘度粘度は、.mm/sと新油値mm/sに比較して、粘度変化率は-.％で、当社推奨の管理限界値である±％を超えていました。粘度が低下した場合、潤滑部で油膜切れが発生し、摩耗の進行に繋がることが懸念されます。ディーゼルエンジンオイルの粘度低下は、別紙エンジンオイルの粘度低下メカニズムを御覧下さい。水分は、と当社推奨の管理限界値のを超えていました。今後、水分の影響でエンジン内部に錆が発生し、その影響で摩耗が発生する懸念があります。酸価は、mgKOH/gと新油値mgKOH/g以下であり、良好と判断します。塩基価は、mgKOH/gと当社推奨の管理限界値である.mgKOH/g以上であり、良好と判断します。IRIRチャートの結果、新油と使用油のスペクトルパターンはほぼ一致し、また、油劣化の兆候を示すカルボン酸の吸収ピークが確認されていないことから、良好と判断します。
報告№103-0092 | 分析№103-00875 | 103-00875 | 分析の結果、摩耗粒子形態観察で、外部から混入した鉄錆が多く見られました。この影響は、直ちにないと思われますが、これらの異物が軸受摺動面に噛み込み摩耗が進行する場合があるため、ヶ月後に再度分析を実施し、摩耗の進行状況を確認されることを推奨します。尚、異物が摺動面に噛み込み進行する摩耗は、進行速度が速いため、分析による監視が重要になります。これらのことは、異常摩耗の早期発見パラメータであるIs値が、と良好の範囲にあるものの、摩耗粒子形態観察で、外部から混入した異物が多く見られ、D－SOAPで、鉄が検出されたことから判断しました。
報告№109-09094 報告№112-00124 | 分析№109-000872 分析№112-000439 | 112-000439_date121122 | 潤滑油は継続使用可能な状態にあると判断します。は良好でした。尚、RBOTは管理基本値に比較して大きな値であり減少傾向は確認されませんでした。このことから、更油から今回採油までのヶ月間で酸化防止剤の消耗は確認されていないことから、使用条件が同様であれば定検周期のヶ月は使用できる可能性が高いと判断します。≪状態監視とパラメータ≫分析の目的および各分析のパラメータは以下の通りです。特性低下目的：油の分析結果から、や劣化傾向ならびに添加剤の消耗程度、残存寿命などを確認する。粘度JISK酸価JISK赤外線吸収スペクトルJISK酸化安定度試験JISK汚染目的：油の分析結果から、砂塵あるいは水・異種油などによるや、異物混入の有無を確認する。水分JISK計数汚染度JISB重量汚染度JISB光学顕微鏡観察摩耗目的：油中の摩耗粒子を分析する事により、回転・摺動部の潤滑状態、摩耗劣化の程度、余寿命などを解析する。摩耗診断電子顕微鏡観察JISKX線マイクロアナリシス油中金属濃度JISK≪分析結果≫特性低下粘度：良好粘度値mm/sの管理基本値mm/sに対する変化率は+％であり、○○管理限界値±％以内に留まっています。酸価：良好酸価.mgKOH/gは管理基本値の.mgKOH/g以内にあることから、問題は無いと判断します。赤外線吸収スペクトル：良好酸化安定度試験：良好酸化安定度試験の結果、数値minは○○管理限界値min以上に留まっており、現時点での使用は可能と判断します。汚染水分：良好水分値ppmは○○管理限界値以内に留まっています。計数汚染度：今回は実施していません。重量汚染度：今回は実施していません。光学顕微鏡観察：今回は実施していません。摩耗摩耗診断電子顕微鏡観察・X線マイクロアナリシス：今回は実施していません。油中金属濃度：今回は実施していません。
報告№109-09136 報告№111-00727 | 分析№109-001160 分析№111-003697 | 111-003697 | 対象設備は継続使用可能な状態にあると判断します。但し、SOAP-Tによる分析の結果で、軸受の摩耗を促進するカルシウム濃度が比較的高く検出され、更に潤滑油は水分濃度が高い値となっていました。弊社の研究結果によれば、SOAP-Tで高濃度に検出された場合、メタル材質より若干硬いカルシウムの影響により軸受メタルの摩耗は加速的に進行するため、更油、或いは潤滑油の濾過が必要となります。そのため以下の対策を推奨します。更油ディーゼルエンジン中にSOAP-Tでカルシウムが検出された場合、そのカルシウムは硫酸カルシウムになっていることが知られています。このカルシウムは、いわゆる石膏であり、軸受の軟質金属に食い込んだり、埋め込まれたりして潤滑中に相手材を切削し、結果として軸受寿命が短くなることが弊社の研究結果から判明しています。本試料油は、このカルシウム濃度が比較的高いため軸受メタルの摩耗が促進する可能性が極めて高いことから、可能であれば更油を推奨します。さらに水分の影響により金属表面で腐食摩耗が発生し、発生した鉄錆等の粒子が潤滑部に噛み込み摩耗が進行することがありますので、更油を推奨します。定期的な分析摩耗の進行が懸念されるため、今後は定期的に分析を実施し、摩耗の進行状況を確認することを推奨します。新油との比較による評価を示す粘度、塩基価のデータは新油データを基準として評価しています。今回は当社に新油データがなかったためカタログ値で判断しましたが、今後評価する場合は、充填用に新油を同時に分析することをご検討下さい。フェログラフィーIs値は異常摩耗の早期発見パラメータのつで、摩耗粒子を定量化するために用います。今回のIs値はの乗であり、潤滑状態は厳しいと判断できます。摩耗粒子の形態で比較的多く観察された粒子は、潤滑状態が正常な場合に発生する摩耗粒子でした。これらの摩耗粒子が観察された場合、潤滑部で発生している摩耗形態は、正常なマイルド摩耗であることが分かります。Iカップリング発光分光分析供試の潤滑油を分析した結果、検出された金属元素は、SOAP-Tの結果表に示すように、鉄、ニッケル、錫、リン、亜鉛、カルシウム、バリウム、ナトリウム、マグネシウムでした。検出されたこれらの金属元素から発生箇所を推定すると鉄、錫・エンジン部品ニッケル、リン、亜鉛、カルシウム・オイル添加剤バリウム、アルミニウム、ナトリウム、マグネシウム・外部混入異物であると思われます。このうち、機械部品が摩耗したと思われる元素はのグループです。カルシウムなどの析出SOAP-Tでカルシウムが.ppm検出されました。この影響については、別紙カルシウムなどの析出をご覧ください。計数汚染度計数汚染度はNAS級以上と汚染されていました。フィルタ表面の異物観察で金属片、鉄錆、砂等が観察されたことから、汚染度が高い要因は、摩耗と外部混入異物の影響と思われます。粒度分布粒度分布は.～μmの範囲にあり、.μmにピークが確認されました。μm以下の粒子が多いことから、燃焼して発生したすす等が油中粒子の主成分であることが推測できます。水分はppmと当社推奨の管理限界値を超えていました。今後、水分の影響でエンジン内部に錆が発生し、その影響で摩耗が発生する懸念があります。
報告№109-09249 報告№111-00550 | 分析№109-001747 分析№111-002579 | 111-002579 | 潤滑油および減速機は継続使用可能な状態であると判断します。但し、今後も摩耗の進行を傾向監視するため、以下の対策を推奨します。定期的な分析疲労摩耗の進行を監視するため、定期的に分析を実施し、摩耗の進行状況を確認することを推奨します。フェログラフィー異常摩耗の早期発見パラメータとして摩耗粒子を定量化して評価するフェログラフィーのIs値は、潤滑状態が正常なの乗でした。摩耗粒子の形態で比較的多く観察された粒子は、繰返し応力を受けて発生する疲労摩耗粒子局部的に高圧・高温となる場合に発生するフリクションポリマでした。これらの摩耗粒子が観察された場合、潤滑部で発生している摩耗形態は、疲労による疲労摩耗であり、そして局部的ではあるものの高圧・高温の箇所が発生していることも分かります。フリクションポリマは、潤滑油がギヤ歯面や軌道面に押し込められ高圧状態になると同時に、圧縮熱により高温状態になった結果、基油自身が重合反応を起こし生成することが知られています。そのため、高圧高温状態の解消がなされなければ、潤滑油の劣化が進行し、粘度上昇に因る潤滑異常に進展する場合があります。Iカップリング発光分光分析供試の潤滑油を分析した結果、検出された金属元素は、油中金属元素の結果表に示すように、鉄、鉛、リン、亜鉛、カルシウム、バリウム、アルミニウム、ナトリウム、ホウ素でした。検出されたこれらの金属元素から発生箇所を推定すると鉄、鉛、亜鉛・ギヤ・軸受等リン・オイル添加剤カルシウム、バリウム、アルミニウム、ナトリウム、ホウ素・外部混入異物であると思われます。このうち、機械部品が摩耗したと思われる元素はのグループです。汚染粒子数はやや高い値でした。金属濃度で油の添加剤成分であるリンが検出され、フィルタ表面の異物観察で表面が茶褐色で鉄錆、砂等が観察されたことから、汚染度が高い要因は、摩耗とスラッジ、そして外部混入異物の影響と思われます。本試料油の添加剤は、一般に、タービン油に比較して極圧添加剤や摩耗防止剤などの濃度が高く、この影響で酸化安定度試験の結果が変動する傾向があります。そのため、ギヤ油の余寿命の評価をタービン油と同等の精度で得るには、酸化安定度の結果に加え、粘度、全酸価、有機物・有機化合物などのデータを総合的に判断することが必要です。粘度、全酸価、酸化安定度、有機物・有機化合物の各データは良好でした。分析結果特性低下特性低下に係るパラメータの分析結果は良好と判断します。粘度粘度は.mm/sと新油値.mm/sに対する粘度変化率は+.％で、当社推奨の管理限界値である±％以内にあり、良好と判断します。全酸価添加油の全酸価は、油メーカによって初期値が違うため統一した管理基準を設定するのが困難であることから、当社では管理限界値を設定しておらず、新油分析値との比較及び他の分析項目の結果より全酸価の状態判断を行います。その結果、全酸価は.mgKOH/gと新油値.mgKOH/g以内にあり、良好と判断します。酸化安定度酸化安定度はminであり、当社推奨の管理限界値のmin以上であることから良好と判断します。有機物・有機化合物有機物・有機化合物は、IRチャートによる新油分析値との比較の結果、cm-付近に劣化の兆候を示すカルボン酸の吸収が確認されていないことから、良好と判断します。色相はLであり、新油値のLに比較して大きな変化はなく、良好と判断します。汚染に係るパラメータの分析結果は、汚染粒子数はやや高い値でした。水分は.ppmであり、当社推奨の管理限界値の以下であることから良好と判断します。汚染粒子数はNAS級であり、当社推奨の管理限界値のNAS級以内にあるものの、やや高い値でした。汚染度物重量はmg/mlでした。摩耗フェログラフィーによる摩耗粒子の観察の結果、繰返し応力を受けて発生する疲労摩耗粒子、局部的に高圧・高温となる場合に発生するフリクションポリマが比較的多く観察されました。異常摩耗の早期発見パラメータであるフェログラフィーのIs値がの乗と良好の範囲にあるものの、摩耗粒子の形態観察の結果、繰返し応力を受けて発生する疲労摩耗粒子、局部的に高圧・高温となる場合に発生するフリクションポリマが比較的多く観察されました。金属濃度SOAP法により金属濃度を測定した結果、潤滑箇所で発生する金属接触によって検出される鉄がppm、亜鉛がppm、油の添加剤成分であるリンがppm、外部から混入したと思われるアルミニウムがppm、ホウ素がppm検出されました。金属濃度酸溶解法により金属濃度を測定した結果、潤滑箇所で発生する金属接触によって検出される鉄がppm、鉛が、亜鉛が、油の添加剤成分であるリンが、外部から混入したと思われるカルシウムが、バリウム、アルミニウムが共に、ナトリウムが検出されました。
報告№109-09136 報告№113-00024 | 分析№109-001160 分析№113-000066 | 113-000066 | 対象設備は、継続使用可能な状態にあると判断します。はフェログラフィーおよびSOAP／D-SOAPの結果から総合的に判断した結果、正常な状態にあると考えられます。フェログラフィー【定量分析：Is値】Is値は異常摩耗の早期発見パラメータのつで、摩耗粒子を定量化するために用います。前回同様にIs値はのマイナス乗と、低い値でした。フェログラフィー【定性分析：摩耗粒子および摩耗形態観察】分析結果から観察された全ての粒子量は少でした。Iカップリング発光分光分析【SOAP／D-SOAP】検出された金属元素から発生箇所を推定すると、以下の通りでした。鉄・軸受等リン、亜鉛・添加剤カルシウム、ナトリウム・外部混入異物
報告№109-09136 | 分析№109-001160 | 113-002309 | 対象設備は継続使用可能な状態にあると判断します。但し、今後の摩耗推移を確認するためにも傾向監視を継続することが有効です。定期的な分析今後の摩耗推移を監視するため、定期的な分析実施を推奨します。異常摩耗の早期発見のパラメータであるIs値は、レベルとやや高い値でした。また、潤滑部の摩耗が認められたため、定期的に潤滑油分析を実施し、摩耗推移を監視することが有用と考えます。フェログラフィーで比較的多く観察された粒子は、以下の通りです。正常な摩耗粒子・潤滑状態が正常なマイルド摩耗により発生。切削粒子・異物や金属表面の微小突起による切削摩耗により発生。シビア粒子・潤滑状態がやや厳しい凝着摩耗により発生。極微小領域で油膜切れが発生したことを示します。切削粒子、シビア粒子は、摩擦面が将来的に異常摩耗へ進展する可能性を示唆しているため、傾向監視が有用と思われます。詳細は、別紙傾向監視が必要な摩耗粒子をご覧ください。シリンダライナ、ピストンリングの摩耗SOAP-Tで鉄がppmと比較的高い値で検出され、フェログラフィーで鉄系のシビア粒子が観察されたことから、鉄を主成分とした部品、例えばシリンダライナやピストンリング等が摩耗している可能性があるため、今後の摩耗進行の監視が有用です。コンロッドメタル、クランクメタルの摩耗SOAP-Tでメタルの主成分である錫がppm、鉛が、銅が検出されたことから、コンロッドメタル、クランクメタルが局部的に摩耗していると推定されました。検出されたメタル成分は、現時点では低濃度であることから継続使用に支障がない範囲であると判断しますが、今後、摩耗が進行し異常摩耗に進展することを防止するため、傾向分析による摩耗推移の監視が有用です。詳細は、別紙コンロッドメタル・クランクメタルの摩耗をご覧ください。粘度、水分、酸価、塩基価の各データは良好です。
報告№108-6503 報告№108-6502 | 分析№108-00050 分析№108-00046 | 108-00046 | 今回の採油は、機器停止中に廃油口から実施しているため、油循環中に採油した場合に比較し、油中粒子の沈降の影響を受け、分析データが高濃度に出る可能性があります。今回の分析は以上のことを踏まえて結果を検討しました。分析の結果、異常摩耗の早期発見パラメータであるフェログラフィーのIs値がの乗とやや高く、摩耗粒子の形態観察で異物の噛み込みにより発生する切削粒子、金属接触が厳しい場合に発生するシビア粒子がやや多く観察されたことから、摩耗形態は切削摩耗と凝着摩耗が混在していることが分かりました。摩耗形態の中でも切削摩耗は異物が混入していない状態に比較して、摩耗進行速度が速く、転がり軸受の寿命を分の程度に低下させることが知られているため、注意が必要です。今後、転がり軸受の寿命の指標となるフレーキングに進展することが懸念されるため、ヶ月後に再度分析を実施し、汚染度および摩耗の進行状況を確認することを推奨します。尚、上述しましたように、今回の採油は停止中の採油であるため、循環中の採油に比較してデータが高目に出る可能性があります。これは、運転中の採油であったなら今回データより低い値になることが考えられます。次回採油は、粒子の沈降の影響を極力抑え、油中粒子が均一な分散状態に近い状態で採油が実施できるように、主機運転中、または停止直後に採油を実施されることを推奨します。
報告№109-09136 報告№114-00079 | 分析№109-001160 分析№114-000236 | 114-000236 | 潤滑油は、劣化は確認されなかったものの、重量汚染度が.mg/mlと高い値でした。汚染度が高いのは、機器停止中に油中粒子が沈降することで高濃度となるドレン部分から採油している影響や、潤滑油に添加されている固体潤滑剤であるモリブデンの影響と考えられます。一方では、油中金属濃度分析の結果では、固体粒子成分の鉄がを超えており、この鉄分が潤滑部に噛み込むことにより、摩耗を促進させる可能性があります。念のため、傾向監視が必要と思われます。軸受は継続使用可能な状態にあると判断します。但し、今後の摩耗推移を確認するためにも傾向監視を継続することが有効です。定期的な分析今後の切削摩耗、疲労摩耗の推移を監視するため、定期的に分析を実施することを推奨します。最適な採油方法本試料油は、機器停止中にドレンから採油されているため、別紙油中粒子の沈降の影響に示すように、油中粒子が油槽底部に沈降し、分析データが高濃度に出ている可能性があります。正確なデータによる診断を行うためにも、今後の採油は、停止直後に実施されることを推奨します。異常摩耗の早期発見のパラメータであるIs値はレベルとやや高い値でした。また、潤滑部の摩耗が認められたため、定期的に潤滑油分析を実施し、摩耗推移を監視することが有用と考えます。フェログラフィーで観察された代表的な粒子は、以下の通りです。正常な摩耗粒子・潤滑状態が正常なマイルド摩耗により発生。切削粒子・異物や金属表面の微小突起による切削摩耗により発生。疲労摩耗粒子・繰返し応力による金属疲労で発生。大型化するとフレーキングの発生が懸念されます。切削粒子は、摩擦面が将来的に異常摩耗へ進展する可能性を示唆しているため、傾向監視が有用と思われます。詳細は、別紙傾向監視が必要な摩耗粒子をご覧ください。計数汚染度はNAS級と当社推奨の管理限界値以下にあり、良好であるものの、重量汚染度が.mg/mlと高い値でした。D-SOAPで油の添加剤成分であるリン、モリブデンが検出され、フィルタ表面残渣に金属片、粘ちょう物、砂等が観察されたことから、汚染度が高い要因は、摩耗とスラッジ、そして外部混入異物の影響と思われます。粘度、水分、酸価、IRの各データは良好です。
報告№109-09136 報告№113-00020 | 分析№109-001160 分析№113-000044 | 113-000044 | 潤滑油は継続使用可能な状態にあると判断します。前回同様に粘度、全酸価、IR、RBOTの各データは良好でした。尚、別紙RBOTの減少傾向から油の余寿命を求めた結果、本試料は直近の更油から起算して稼働日数が年月まで使用可能であることが分かりました。本試料油の添加剤は、一般に、タービン油に比較して極圧添加剤や摩耗防止剤などの濃度が高く、この影響でRBOT試験の結果が変動する傾向があります。そのため、ギヤ油の余寿命の評価をタービン油と同等の精度で得るには、RBOTの結果に加え、粘度、全酸価、IRなどのデータを総合的に判断することが必要です。前回同様に水分は良好でした。
報告№109-09136 報告№111-00295 | 分析№109-001160 分析№111-001396 | 111-001396 | 潤滑油は継続使用可能な状態にあると判断します。IRの結果から異種油の混入または油名の誤りの可能性がありますので、使用油名を再度ご確認下さい。また、可能であれば、貴発電所で使用している新油をご提供下さい。分析を実施し、その結果との比較により再評価いたします。粘度、全酸価、IR、RBOTの各データは良好でした。但し、IRの結果、新油のIRスペクトルと一致しない箇所が確認されたことから、異種油の混入または油名の誤りなどが考えられます。油の余寿命は、使用油の使用期間または使用時間が不明であったため、ご依頼の油の余寿命に関する検討は行えませんでした。ただし、分析の結果で新油値がminであったことから、使用期間を仮にヶ月間と仮定すれば余寿命は十二分にあると言えます。可能であれば、使用期間、あるいは使用時間の情報をご提供下さい。水分は良好でした。
報告№109-09136 報告№110-00434 | 分析№109-001160 分析№110-001960 | 110-001960 | 潤滑油および軸受は継続使用可能な状態にあるものの、摩耗が進行することが懸念されるため、以下の対策を推奨します。今後、摩耗の進行を監視するため、定期的に分析を実施し、摩耗の進行状況を確認することを推奨します。次回の採油時期を理論的に求めたところ、使用時間が最短で約時間経過後となりました。この時間は、油中汚染物が均一になるために必要とする時間であり、この時間を経過すれば、再分析の結果から潤滑状態の傾向を確認することが可能となります。今回計算した理論時間を参考に次回採油時期を検討されることを推奨します。
報告№109-09136 報告№113-00055 | 分析№109-001160 分析№113-000193 | 113-000193 | グリースグリースの酸化劣化はありませんでした。但し、試料を目視観察した結果、明らかに硬化しているように思われたため、ちょう度が低下していると推定されます。軸受は継続使用可能な状態にあると判断します。但し、将来的な摩耗進行の有無を確認するためにも傾向監視を継続することが有効です。新グリース入替または適時給脂グリースが硬化していると推定されます。硬化したグリースを使用した場合、油分の流動性がなくなり、軸受等で良好な油膜が保持されにくくなる可能性があるため、新グリースの入替または適時給脂を推奨します。定期的な分析定期的に分析を実施することにより、データの変化から異常の兆候を早期に発見することが可能となります。また、今回は対象設備の初回分析であるため、あと最低でも回分析を実施し、分析データの変化を確認することを推奨します。尚、SOAP-Tの鉄濃度が比較的高く、今後凝着摩耗の進行が懸念されるため、出来るだけ早めに回目の分析を実施することを推奨します。グリースの物理的性状グリースの物理的性状は、IRの結果から、酸化劣化はないと判断します。但し、ちょう度の測定はできなかったものの、試料を目視観察した結果、明らかに硬化しているように思われたため、ちょう度が低下していると推定されます。IRIRチャートの結果、新グリースと使用グリースのスペクトルパターンはほぼ一致し、また、劣化の兆候を示すカルボン酸の吸収が確認されていないことから、良好と判断します。ちょう度、滴点、酸価、水分ちょう度、滴点、酸価、水分は、採取試料が不足のため測定することが出来ませんでしたが、上記の項目の結果をもってグリースの物理的性状の判断を行いました。はフェログラフィーおよびSOAP-Tの結果から総合的に判断した結果、継続使用は可能ですが、機器の機能を確認するためにも傾向管理が有用と考えます。フェログラフィー【定性分析：摩耗粒子および摩耗形態観察】観察された代表的な摩耗粒子は、以下の通りでした。シビア粒子・潤滑状態がやや厳しい凝着摩耗により発生。金属潤滑部が局部的に油膜切れを起していると考えられます。黒錆・潤滑状態がやや厳しい凝着摩耗により発生。金属接触が厳しく、且つ、高い摩擦熱が発生していると考えられます。シビア粒子、黒錆は、凝着摩耗に分類されます。これらの摩耗粒子は、軌道面で凝着、破断を繰り返し、この過程で生じる移着粒子が成長して摩耗粒子となります。そのため、軌道面では局部的に油膜切れが発生していることを示しています。この状態が継続した場合、摩耗粒子のサイズは徐々に大型化していき、設備の損傷に至る場合がありますので、傾向監視が必要です。Iカップリング発光分光分析【SOAP-T】検出された金属元素から発生箇所を推定すると、以下の通りでした。鉄、銅、ニッケル・軸受等錫、リン、亜鉛、カルシウム、アルミニウム、ナトリウム、マグネシウム・添加剤、増ちょう剤、外部混入異物銅が比較的高い値でした。保持器が銅合金であれば、保持器が摩耗したものである可能性が高いと考えられます。錫が検出されています。通常、錫は軸受等から発生することが多いですが、以下表に示すとおり、ご提供いただいた新グリースのSOAP-Tで錫が検出されたことから、給脂したグリースに元々含まれていた可能性が高いと考えられます。
報告№109-09094 報告№109-09094 | 分析№109-000908 分析№109-000908 | 109-000908 | 分析の結果、全てのデータが良好であることから、この油は継続使用可能と判断します。特性低下全ての項目が良好の範囲にあったことから、特性低下は認められず良好と判断します。粘度は良好と判断します。粘度はmm/sと新油値mm/sに比較して、粘度変化率は-.％で、当社推奨の管理限界値である±％以内にあり、良好と判断します。全酸価は良好と判断します。全酸価は.mgKOH/gと新油値.mgKOH/g以内にあり、良好と判断します。有機物・有機化合物の結果、良好と判断します。有機物・有機化合物の結果、油劣化の兆候を示すカルボン酸の吸収が確認されていないことから、良好と判断します。酸化安定度の結果、良好と判断します。酸化安定度はminと当社推奨の管理限界値のmin以上であり、良好と判断します。汚染は良好と判断します。水分は良好と判断します。水分は.と当社推奨の管理限界値の以下であり、良好と判断します。
報告№109-09136 報告№113-00463 | 分析№109-001160 分析№113-001904 | 113-001904_date140218 | 潤滑油および減速機は継続使用可能な状態にあると判断します。但し、将来的な摩耗進行の有無を確認するためにも傾向監視を継続することが有効です。また、SOAP-Tで新油と一致しないデータが確認されました。異種油の混入および油名の確認分析データから新油と一致しないデータが確認されたことから、異種油の混入または油名が違っている可能性があります。油は設備の条件にあった適正な性能のものを使用することが重要であるため、異種油の混入の有無、油名を再確認することを推奨します。定期的な分析今後懸念される摩耗の進行を監視するため、定期的に分析を実施することを推奨します。診断結果は良好と判断します。粘度前回に比較して今回の粘度は、.mm/sからmm/sに低下していました。新油値.mm/sに比較して、粘度変化率は-.％で、当社推奨の管理限界値である±％以内であり、良好と判断します。水分前回に比較して今回の水分は、.ppmから.ppmに減少し、当社推奨の管理限界値の以下であり、良好と判断します。酸価・IR潤滑油の酸化劣化は、酸価およびIRの結果から総合的に判断します。前回に比較して今回の酸価は、.mgKOH/gから変化はなく、当社推奨の管理限界値の.mgKOH/g以下であり、IRの結果で酸化劣化の兆候を示すカルボン酸の吸収が確認されていないことから、良好と判断します。は良好と判断します。計数汚染度前回に比較して今回の計数汚染度は、NAS級から等級に変化はなく、当社推奨の管理限界値NAS級以下であり、良好と判断します。重量汚染度前回に比較して今回の重量汚染度は、.mg/mlから.mg/mlと同程度で、当社推奨の管理限界値mg/ml以下であり、良好と判断します。光学顕微鏡写真重量汚染度で濾過したフィルタ表面上の夾雑物を光学顕微鏡で観察した結果、金属片、鉄錆、砂等が観察されました。総合的に判断した結果、は許容範囲内にあり、機器は継続使用可能と判定しますが、摺動部の摩耗が認められたため、定期的に潤滑油分析を実施し、摩耗推移を監視することが有用と考えます。フェログラフィー【異常摩耗指数：Is値】Is値は異常摩耗の早期発見パラメータのつで、摩耗程度を定量化するために用います。今回のIs値はの乗と、低い値でした。但し、前回に比較してIs値の上昇が確認されたことから、Is値の上昇傾向および限界値到達予測を表に示しました。Is値が限界値に達するのは年月と推定されました。フェログラフィー【定性分析：摩耗粒子の形態観察】観察された代表的な粒子は、以下の通りでした。シビア粒子・潤滑状態がやや厳しい凝着摩耗により発生。金属潤滑部が局部的に油膜切れを起していると考えられます。観察された摩耗粒子の中でもシビア粒子は、摩擦面が将来的に異常摩耗へ進展する可能性を示唆しているため、傾向監視が必要と思われます。詳細は、別紙傾向監視が必要な摩耗粒子をご覧ください。Iカップリング発光分光分析【SOAP-T】検出された金属元素と、想定される発生箇所は、以下の通りです。鉄、銅、錫・ギヤ、軸受等リン、亜鉛、カルシウム、ナトリウム・外部混入異物SOAP-Tの結果、前回同様にリン、亜鉛が高い値で検出されました。リンと亜鉛は、添加剤成分として添加されていることがありますが、使用油である新日石タービンは、無添加油であることから、添加剤は含まれていません。このことから、添加剤の投与、異種油の混入、油名の誤り等が考えられます。
報告№104-0145 | 分析№104-01215 | 104-01215 | 本トライボ診断は、潤滑油を分析し、分析結果から潤滑および汚染状態を評価することを目的としました。潤滑潤滑を評価するため、粘度、水分、全酸価、IR、RBOTを実施しました。その結果、各分析データは全て良好であり、本試料油は使用可能な状態にあると判断します。潤滑潤滑を評価するため、計数汚染度、重量汚染度、光学顕微鏡写真を実施しました。その結果、各分析データは当社推奨の管理限界値内にあり、本試料油使用可能な汚染状態であると判断します。
|  | 10601120 | 分析NO － 年月日 トライボシステム診断レポート会社名 ○○殿 分析項目 機種 新油 粘度指数 流動点 機番・使用箇所 ラインサブ 粘度 引火点 油名 キャッスルオートフルードDⅡ 水分 全塩基価 油種 車両用特殊潤滑油 全酸価 銅板腐食 採油日 年月日 NAS等級 粘度 他情報 重量汚染度 摩耗状態の判定良好注意要処置汚染状態の判定良好注意要処置良好注意要処置総合考察＜＞粘度指数はであった。粘度はmm/s、粘度は.mm/sであった。水分はppmであった。全酸価はmgKOH/gであった。汚染度NAS級＜、重量汚染度.mg/mlであった。流動点は.であった。引火点はであった。全アルカリ価はmgKOH/gであった。銅板腐食はbであった。
報告№109-0017 報告№109-0017 | 分析№109-00069 分析№109-00069 | 109-00069 | 本トライボ診断は、、摩耗進行状況、汚染状況を確認する。採油について今回の採油は、機器停止中にマンホールから実施しているため、油循環中に採油した場合に比較し、油中粒子の沈降の影響を受け、分析データが低濃度に出る可能性があります。粒子の沈降は、採油時の油温や粒子サイズにより相違があります。例えば、μmの鉄系摩耗粒子であれば、油温がで時間にcm、時間でcm程度となります。このように、油温とサイズにより沈降速度は変化しますので、採油は極力この影響を少なくして実施することが重要で、油中粒子が均一な分散状態で実施するのが最良です。今回の分析は以上のことを踏まえて結果を検討します。機器の潤滑状態トライボ診断の結果、計数汚染度はNAS級、SOAPの鉄濃度がppm、D－SOAPの鉄濃度がppmと比較的低く、確認された摩耗粒子の量は少ないものの、摩耗粒子の形態観察で異物の噛み込みなどで発生する切削粒子、金属接触が厳しい場合に発生するシビア粒子が比較的多く観察されたことから、ギヤ歯面の一部で発生している摩耗形態は切削摩耗と凝着摩耗であり、これらの摩耗形態が混在していることが分かりました。この摩耗形態が連続的に発生した場合、摩耗の発生量が増大し、ギヤ歯面のギャップの増大につながります。今後は、定期的に分析を実施し、摩耗の進行状況を確認することを推奨します。バックラッシ増加分の確認減速機の構造から、最も負荷が大きく、摩耗が進行しやすい箇所をスパイラルベベルギヤとスパイラルベベルピニオンと推定し、この部分のバックラッシを求めました。採油条件が適正でなく、油中粒子が沈降して低濃度となっていると思われますが、参考に分析結果からバックラッシを求めたところ、スパイラルベベルギヤに摩耗が集中していたと仮定した場合、初期値からμm増加したものと推定されました。バックラッシ増加分の上限値は、メーカにより差異はあるものの、当社の推奨するバックラッシは一般に推奨されるμmを管理目安にしており、今回のデータはこの値に比較して十分に小さいと思われますが、採油条件により分析データが変動しますので、次回採油時には採油タイミングを停止直後に変更することを推奨します。を示す粘度、水分、全酸価、IRの各データは良好であることから、この油は継続使用可能と判断します。油の汚染状況計数汚染度がNAS級と当社推奨の管理限界値内にあり、重量汚染度が.mg/mlと比較的清浄な値を示しています。
報告№108-0411 報告№110-00508 | 分析№108-02744 分析№110-002313 | 110-002313 | Iカップリング発光分光分析供試グリースをSOAP／D－SOAPで分析した結果、検出された金属元素は、鉄、銅、ニッケル、錫、リン、カルシウム、アルミニウム、ナトリウム、マグネシウムでした。これらの検出された金属元素から発生箇所を推定すると鉄、銅、ニッケル、錫・軸受等リン・グリース添加剤カルシウム、ナトリウム、アルミニウム、マグネシウム・増ちょう剤であると思われます。このうち、機械部品が摩耗したと思われる元素はのグループです。フェログラフィー摩耗粒子の形態で比較的多く観察された粒子は、潤滑状態が正常な場合に発生する摩耗粒子と、転がり疲れによって発生する疲労摩耗粒子でした。このような摩耗粒子が観察された場合には、潤滑部では正常なマイルド摩耗と疲労摩耗が混在していることが分かります。軸受は継続使用可能な状態にあると判断します。しかし、摩耗粒子の形態に疲労により発生する疲労摩耗粒子が観察されていることから、転がり軸受の軌道面では疲労による摩耗があると判断されます。そのため、今後はこの摩耗による軌道面の損傷が起点となって、フレーキングに進展することが懸念されることから、定期的な分析により摩耗の進行状況を確認することを推奨します。
報告№108-5071 報告№111-00646 | 分析№108-02721 分析№111-003224 | 111-003224 | 潤滑油は継続使用可能な状態にあると判断します。水分がppmと新油値ppmに比較してやや高い値でした。使用油であるAlphasynPGは、ポリグリコールベースの合成ギヤオイルであるため、水分を吸収しやすい特性があります。前回に比較して減少していました。分析結果水分が新油に比較して若干高い値でした。粘度粘度は.mm/sと新油値.mm/sに比較して、粘度変化率は-％で、当社推奨の管理限界値である±％以内にあり、良好と判断します。泡立ち試験泡立ち試験は-と新油値に比較して低い値であり、良好でした。水分はppmと新油値より高い値でした。全酸価全酸価は.mgKOH/gと新油値.mgKOH/gに比較して高いものの、IRの結果で油劣化の兆候を示すカルボン酸の吸収が確認されていないことから、良好と判断します。
報告№109-09255 報告№109-09255 | 分析№109-001928 分析№109-001928 | 109-001928 | 結論運転再開後、今回の分析項目に計数汚染度、油中金属濃度を追加して、再度分析を実施し、摩耗の進行状況を確認されることを推奨します。特性低下分析結果は、全項目が良好の範囲にありました。したがって、油の特性低下は認められず良好と判断します。粘度粘度はmm/sと新油値mm/sに対する粘度変化率が-％でした。粘度変化率の推奨管理限界値は、±％以内となっていますが、今回の結果はこの範囲内にあることから、良好と判断します。全酸価全酸価は.mgKOH/gと新油値.mgKOH/gに比較して変化はなく、良好と判断します。酸化安定度酸化安定度は、新油値と比較して十分に残存していることが必要ですが、今回の残存率は新油の％となっており、当社推奨の管理限界値の％以上であったことから、良好と判断します。汚染水分による汚染は確認されず、良好と判断します。水分濃度水分濃度は、当社推奨の管理限界値の以下の.ppmであり、良好と判断します。摩耗摩耗粒子の結果、異物の噛み込みなどで発生する切削粒子、金属接触が厳しい場合に発生するシビア粒子が比較的多く観察されました。異常摩耗の早期発見パラメータであるフェログラフィーのIs値がの乗とやや高く、摩耗粒子の形態観察の結果、異物の噛み込みなどで発生する切削粒子、金属接触が厳しい場合に発生するシビア粒子が比較的多く観察されました。
報告№109-09209 報告№109-09209 | 分析№109-001583 分析№109-001620 | 109-001620 | ちょう度の結果、新グリース値に比較して上昇しになっており、軟化していることがわかりました。当社推奨の管理上限値はですが、軟化したグリースを使用した場合、グリースの漏洩や軸受で油膜切れが発生することが懸念されるため、グリースの交換を推奨します。特性低下ちょう度は当社推奨の管理上限値を超えています。ちょう度は当社推奨の管理上限値を超えています。ちょう度はと新グリース値に比較して上昇し、当社推奨の管理上限値であるを超えています。滴点は良好と判断します。滴点はと新グリース値に比較して高くなっていたものの、今回の分析結果には劣化の兆候として現れる有機物・有機化合物が確認されていないことから、基油は良好と判断します。全酸価は良好と判断します。全酸価は.mgKOH/gと新グリース値.mgKOH/gに比較してやや高くなっていたものの、今回の分析結果には劣化の兆候として現れる有機物・有機化合物が確認されていないことから、基油は良好と判断します。基油は良好と判断します。酸化劣化の兆候のパラメータである有機物・有機化合物は、今回の分析結果で確認されなかったことから、基油には劣化兆候はなく良好と判断します。
報告№109-09136 報告№114-00213 | 分析№109-001160 分析№114-000705 | 114-000705 | 分析の結果、計数汚染度はNAS級と当社推奨の管理限界値以下であるものの、やや高い値となっています。今後、油中の汚染物が軸受摺動面に噛み込み摩耗が進行することが懸念されます。軸受は継続使用可能と判断します。但し、軸受メタルの摩耗が確認されているため、以下の対策を推奨します。定期的な分析および分析周期の検討定期的な潤滑油分析によるトライボ診断を実施することにより、分析データの変化から異常の兆候を早期に発見することが可能となります。別紙金属摩耗粉の平衡速度から計算する採油周期に示すように、計算では運転時間が時間で平衡濃度に到達すると思われます。そのため、本設備は時間経過すれば、いつでも採油可能ですので、この時間を目安に次回の採油時期を検討することを推奨します。次回の結果で摩耗状態が良好と確認されれば、分析周期を定期分析の周期にもどし、異常な摩耗状態と確認できた場合には分析周期をさらに短縮して、傾向管理していくことを併せて推奨します。軸受メタルの情報提供今後軸受メタルの摩耗が進行した場合、摩耗程度を評価する必要がありますので、次回分析時には、メタルサイズ、油入れ替え後の稼働時間ならびに直近のメタル交換からの稼働時間をお知らせください。分析結果異常摩耗の早期発見のパラメータであるIs値は-レベルと正常です。また、異常摩耗の兆候を示す摩耗粒子が顕著に観察されなかったことから、は良好と判断します。SOAPの結果、軸受メタルの成分である錫がppm検出されていることから、軸受メタルの摩耗が発生していると推定されます。今後、軸受メタルの摩耗が進行した場合、油膜が形成されにくくなり、最終的には焼損する場合もあるため、注意が必要です。計数汚染度はNAS級と当社推奨の管理限界値以下であるものの、やや高い値となっています。フィルタグラムで金属片、鉄錆、砂等が観察されていることから、汚染度が高い要因は、摩耗と外部混入異物の影響と思われます。粘度、水分、酸価、IRの各データは良好と判断します。
報告№108-0227 報告№110-00621 | 分析№108-01664 分析№110-002704 | 110-002704 | 前回に比較してD－SOAPの結果で、鉄濃度は減少し、異常摩耗の早期発見パラメータであるフェログラフィーのIs値がのマイナス乗と良好でした。前回に比較して計数汚染度はNAS級からNAS級にランク減少し、良好でした。前回同様に粘度、水分、全酸価、IR、RBOTの各データは良好でした。定期試験の結果、調速機配圧弁動作障害につながる汚染状態ではないことが確認されました。本試料で動作障害が発生する原因として、配圧弁近傍の油配管内の汚染物は滞留してしまう可能性があり、この汚染物がスプールの隙間に噛み込んだ場合に発生することがあります。このようなケースは、配圧弁の動作障害が完結的に発生し、また油槽のが良いため原因が分からず、繰り返し発生することがあります。以上のことから、可能であれば配圧弁近傍の油を採取し、その汚染状態を確認することを推奨します。
報告№109-09136 報告№113-00039 | 分析№109-001160 分析№113-000108 | 113-000108 | 油の劣化は確認されていないものの、汚染度が高いことから、以下の対策を推奨します。軸受は継続使用可能な状態にあると判断します。但し、将来的な摩耗進行の有無を確認するためにも傾向監視を継続することが有効です。更油および油槽内の清掃潤滑油が汚染されていることから、油槽内は汚染されていると思われます。更油をする際には、油槽内を清掃し、更油する新油もNAS級程度の清浄な潤滑油を更油することを推奨します。定期的な分析定期的な分析を実施することにより、データの変化から異常の兆候を早期に発見することが可能となります。今後懸念される摩耗の進行を監視するため、定期的に分析を実施することを推奨します。はフェログラフィーおよびSOAP-Tの結果から総合的に判断した結果、継続使用は可能ですが、今後の機器の機能を確認するためにも傾向管理が有用と考えます。フェログラフィー【定量分析：Is値】Is値は異常摩耗の早期発見パラメータのつで、摩耗程度を定量化するために用います。今回のIs値はの乗と高い値でした。フェログラフィー【定性分析：摩耗粒子および摩耗形態観察】分析結果から観察された代表的な摩耗粒子は、以下の通りでした。鉄錆、砂等・外部から混入したと考えられます。Iカップリング発光分光分析【SOAP-T】検出された金属元素から発生箇所を推定すると、以下の通りでした。鉄、銅、錫、亜鉛・軸受等リン、モリブデン・添加剤カルシウム、バリウム、アルミニウム、ケイ素、ナトリウム、ホウ素・外部混入異物亜鉛を使用した箇所の溶出・摩耗SOAP-Tの結果、亜鉛がppm検出されました。亜鉛を使用した箇所の溶出・摩耗が発生していると思われます。亜鉛メッキ等であった場合、耐食性が低下して腐食に進展することが懸念されます。計数汚染度はNAS級以上と当社推奨の管理限界値を超えていました。フィルタ表面の異物観察で粘ちょう物、金属片、砂等、そして、炭素の微粒子が観察されたことから、汚染度が高い要因は、摩耗とスラッジ、そして外部混入異物の影響と思われます。粘度、水分、酸価、IRの各データは良好でした。
報告№109-09136 | 分析№109-001160 | 113-002558 | 対象設備は継続使用可能な状態にあると判断します。但し、潤滑油は水分が高く、SOAP-Tでカルシウム固形分が非常に高い値で検出されたことから以下の対策を推奨します。更油と次回点検でピストンリング、シリンダライナの点検潤滑油の水分が高いことから、金属表面で腐食摩耗が発生し、発生した鉄錆等の粒子が潤滑部に噛み込み摩耗が進行することが懸念されます。また、油中からカルシウム化合物が非常に高い濃度で検出されたため、この化合物がコンロッドメタルやクランクメタルの摩耗を促進させる懸念があることから、更油を推奨します。化合物発生の原因は、ピストンリング、シリンダライナの摩耗によって燃焼ガスのシール性が低下し、燃焼ガス中の硫黄分と油中のカルシウム添加剤が反応するためと考えられます。そのため、次回点検ではピストンリング、シリンダライナの摩耗状態の点検を推奨します。定期的な分析今後の摩耗推移を監視するため、定期的な分析実施を推奨します。新油の分析粘度、酸価、塩基価は、油の性能を評価するパラメータの一種です。油の性能低下は、新油との比較が必要なことから、未使用油の提供および分析による比較評価を推奨します。異常摩耗の早期発見のパラメータであるIs値は、レベルとやや高い値でした。また、潤滑部の摩耗が認められたため、定期的に潤滑油分析を実施し、摩耗推移を監視することが有用と考えます。固形カルシウム化合物の生成SOAP-Tでカルシウムが検出されました。この固形カルシウムは、潤滑油に混入した燃焼ガス中の酸成分がカルシウム添加剤と中和反応して生成される比較的硬い化合物のため、摺動面に噛み込み、切削摩耗が進行することが懸念されます。詳細は、別紙固形カルシウム化合物の生成をご覧ください。コンロッドメタル、クランクメタルの摩耗SOAP-Tでメタルの主成分である錫が、ニッケルが、鉛がppm、銅が.ppm検出されたことから、コンロッドメタル、クランクメタルが局所的に摩耗していると推定されました。ディーゼルエンジンのメタルは、別紙コンロッドメタル・クランクメタルの摩耗に示すように、一般的にホワイトメタル層、ニッケル層、銅と鉛の合金であるケルメット層の順に積層構造になっています。今回、ケルメット層の銅、鉛が検出されたことから、ホワイトメタルの一部が摩耗により消失し、その下にあるケルメット層の摩耗が発生している可能性があります。銅が.ppmと高濃度で検出されていますが、この銅がケルメット層が摩耗したものであるとすると、ケルメットに～％含まれている亜鉛が少なくても程度以上は検出されるはずですが、実際に検出された鉛はppmであることから、高濃度で検出された銅はケルメット層以外の銅を使用した箇所の摩耗・溶出によるものと考えられます。現在のところケルメット層の成分である鉛が低濃度であることから継続使用に支障がない範囲であると判断しますが、今後、摩耗が進行し異常摩耗に進展することを防止するため、傾向分析による摩耗推移の監視が有用です。シリンダライナ、ピストンリングの摩耗SOAP-Tで鉄がppmと比較的高い値で検出され、フェログラフィーで鉄系のシビア粒子が観察されたことから、鉄を主成分とした部品、例えばシリンダライナやピストンリング等が摩耗している可能性があるため、今後の摩耗進行の監視が有用です。銅を使用した箇所の溶出・摩耗SOAP-Tの結果、銅が.ppm検出されました。当該設備の様に亜鉛系添加剤が含まれる潤滑油を使用した場合、潤滑系統内で銅および銅合金が亜鉛系添加剤の影響により腐食、溶出することが知られています。今回検出された銅は、この溶出と摺動部の摩耗により発生したものと考えられます。今後、別紙鉱油の酸化に対する金属触媒の影響に示すように濃度の増加に伴い酸化速度が速まる可能性があります。粘度粘度はmm/sでした。新油との比較による評価が必要です。水分はppmと当社推奨の管理限界値を超えていました。今後、水分の影響で油槽内に錆が発生し、その影響で摩耗が発生する懸念があります。酸価はmgKOH/gでした。新油との比較による評価が必要です。塩基価は.mgKOH/gでした。新油との比較による評価が必要です。
報告№106-0004 報告№106-0004 | 分析№106-00005 分析№106-00005 | 106-00005 | 分析の結果、全てのデータが良好であることから、この油は継続使用可能であり、潤滑状態も正常と判断します。尚、メタル成分である錫が検出されています。この錫濃度は、現在のところ正常の範囲にありますが、今後さらに摩耗が進行した場合、摩耗程度を評価する必要がありますので、次回分析時には、油量、スラストメタルサイズ、回転数、直近のメタル交換から運転時間、油の使用時間をお知らせください。は良好と判断します。粘度は良好と判断します。粘度はmm/sと新油値.mm/sに比較して、粘度変化率は-.％で、当社推奨の管理限界値である±％以内にあり、良好と判断します。水分は良好と判断します。水分はppmと当社推奨の管理限界値の以下であり、良好と判断します。全酸価は良好と判断します。全酸価は.mgKOH/gと当社推奨の管理限界値の.mgKOH/g以内にあり、良好と判断します。IRの結果、良好と判断します。IRの結果、油劣化の兆候を示すカルボン酸の吸収が確認されていないことから、良好と判断します。は良好と判断します。計数汚染度は良好と判断します。計数汚染度はNAS級と当社推奨の管理限界値のNAS級以内であり、良好と判断します。重量汚染度は良好と判断します。重量汚染度は.mg/mlと当社推奨の管理限界値のmg/ml以内であり、良好と判断します。機器の潤滑状態軸受の摩耗が僅かに確認されましたが、現在のところ継続使用可能な状態にあると判断できます。SOAPの結果は良好です。SOAPの結果、金属元素は検出されませんでした。D－SOAPの結果、軸受の摩耗を示す錫が僅かに検出されました。D－SOAPの結果、軸受の摩耗を示す錫が、外部から混入したカルシウムが、ナトリウムが検出されました。フェログラフィーの結果は良好です。異常摩耗の早期発見パラメータであるフェログラフィーのIs値が.と良好の範囲にあり、潤滑状態は良好と判断します。
報告№109-09136 | 分析№109-001160 | 113-002328 | 対象設備は継続使用可能な状態にあると判断します。但し、酸中和作用の添加剤の働きを知るパラメータである塩基価が低下している事が確認され、SOAP-Tでカルシウムが非常に高い値で検出されました。カルシウム化合物が多量に生成されていると考えられます。このカルシウム化合物はメタル等の摺動面に噛み込み切削摩耗をさせます。本試料はカルシウム固形分がppmと高濃度であることから、切削摩耗が高い確率で発生することが懸念されます。そのため、以下の対策を推奨します。更油および次回点検でピストンリング、シリンダライナの点検塩基価の低下が確認されたことから、油中の酸性物質を中和することが出来なくなり、金属表面の腐食が発生することが懸念されます。また、当該機の油中からカルシウム化合物が高い濃度で検出されたため、この化合物がコンロッドメタルやクランクメタルの摩耗を促進させる懸念があることから、更油を推奨します。また、化合物発生の原因は、ピストンリング、シリンダライナの摩耗によって燃焼ガスのシール性が低下し、燃焼ガス中の硫黄分と油中のカルシウム添加剤が反応するためと考えられます。そのため、次回点検ではピストンリング、シリンダライナの摩耗状態の点検を推奨します。定期的な分析今後の摩耗推移を監視するため、定期的な分析実施を推奨します。異常摩耗の早期発見のパラメータであるIs値は、レベルとやや高い値でした。また、潤滑部の摩耗が認められたため、定期的に潤滑油分析を実施し、摩耗推移を監視することが有用と考えます。フェログラフィーで比較的多く観察された粒子は、以下の通りです。正常な摩耗粒子・潤滑状態が正常なマイルド摩耗により発生。切削粒子・異物や金属表面の微小突起による切削摩耗により発生。シビア粒子・潤滑状態がやや厳しい凝着摩耗により発生。極微小領域で油膜切れが発生したことを示します。切削粒子、シビア粒子は、摩擦面が将来的に異常摩耗へ進展する可能性を示唆しているため、傾向監視が有用と思われます。詳細は、別紙傾向監視が必要な摩耗粒子をご覧ください。コンロッドメタル、クランクメタルの摩耗SOAP-Tでメタルの主成分である錫がppm、鉛がppm、銅が検出されたことから、コンロッドメタル、クランクメタルが局部的に摩耗していると推定されました。検出されたメタル成分は、現時点では低濃度であることから継続使用に支障がない範囲であると判断しますが、今後、摩耗が進行し異常摩耗に進展することを防止するため、傾向分析による摩耗推移の監視が有用です。詳細は、別紙コンロッドメタル・クランクメタルの摩耗をご覧ください。固形カルシウム化合物の生成SOAP-Tでカルシウムがppm検出されました。この固形カルシウムは、潤滑油に混入した燃焼ガス中の酸成分がカルシウム添加剤と中和反応して生成される比較的硬い化合物のため、摺動面に噛み込み、切削摩耗が進行することが懸念されます。詳細は、別紙固形カルシウム化合物の生成をご覧ください。粘度、水分、酸価の各データは良好です。塩基価はmgKOH/gと当社推奨の管理限界値以下にありました。今後、油中の酸性物質を中和することが出来なくなり、金属表面の腐食が発生することが懸念されます。
報告№104-0378 報告№105-5001 | 分析№104-02669 分析№105-00863 | 105-00863 | オーバーホールヶ月後に初期試験を実施した結果、潤滑状態は安定し、潤滑油も継続使用が可能と判断します。これらのことは、前回に比較して、計数汚染度は等級に変化がないことSOAP／D-SOAPの鉄濃度に大きな変化がないこと異常摩耗の早期発見パラメータであるフェログラフィーのIs値が.と良好の範囲にあること以上のことから判断しました。
報告№109-09136 | 分析№109-001160 | 113-002269 | 異常摩耗の早期発見のパラメータであるIs値はレベルと正常でした。また、異常摩耗の兆候を示す摩耗粒子が顕著に観察されなかったことから、は良好と判断します。計数汚染度、重量汚染度は共に良好です。．粘度、水分、酸価、IRの各データは良好です。
報告№108-0011 報告№108-0011 | 分析№108-00058 分析№108-00058 | 108-00058 | グリースが黒化していたことから、黒化原因を確認する。グリースが黒化する原因は以下のつが考えられます。摩耗粒子の発生グリースの劣化外部混入異物上記の推定される原因を分析結果から確認しました。分析の結果、グリースが硬化し、D－SOAPで鉄、銅、アンチモン、錫が検出されました。グリースが黒化した原因は、軸と作動環の摺動部分、銅・アンチモン・錫を使用した箇所で摩耗が発生したためと考えられました。以上のことから、摩耗粒子の発生によるものと思われます。これらのことは、ちょう度が新グリースのに比較してと低下し、当社推奨の管理限界値を超えており、グリースが硬化していたことD－SOAPの結果、鉄、銅、アンチモン、錫が検出されたことグリースの物理的性状を示す滴点、水分は新グリースに比較して変化はなく、全酸価は新油に比較して上昇していたものの、IRで油劣化の兆候を示すカルボン酸の吸収が確認されず、グリースの劣化が確認されなかったこと以上のことから判断しました。尚、報告書の管理表中に示しているSOAP／D－SOAPは、グリース潤滑の場合、摩耗粒子が均一に分散していないため、測定値が大きく変動することがありますので参考値としてお考え下さい。今後の対策ボイラー燃焼ガスの温度がであることから、グリースが硬化した原因は、この温度にグリースが耐えられなくなり、グリース中の油分が分離・流出したものと思われます。定期的にグリース交換するか、或いは、硬化しにくい油種に変更することを推奨します。また、銅・アンチモン・錫が検出されていたことから、これらを使用した箇所がないかを確認し、摩耗箇所を特定することを併せて推奨します。
報告№107-0366 報告№113-00283 | 分析№107-01900 分析№113-001130 | 113-001130 | 濾過前の試料油を分析した結果、摩耗粒子の形態観察で潤滑状態が正常な場合に発生する摩耗粒子が比較的多く観察されました。前回に比較してD-SOAPで鉄がからppmに増加し、計数汚染度がNAS級からNAS級にランク上昇し不良領域にありました。主にサーボシリンダ内壁やポンプ内部で摩耗が発生している可能性が考えられます。汚染度がNAS級と不良領域にあることから、バルブ類の動作障害やフィルタの目詰まりが発生し、場合によっては電磁弁の固着現象に繋がることがあります。これらの障害発生に対する弊害を勘案の上、濾過を推奨します。また、定期的に分析を実施し、摩耗の進行状況および汚染の状態を確認することを推奨します。
報告№109-09136 | 分析№109-001160 | 114-000752 | 潤滑油は物理的性状、汚染状態が良好の範囲にあることから、継続使用可能な状態にあると判断します。分析結果計数汚染度はNAS級と当社推奨の管理限界値以下であり、良好です。粒度分布比粒度分布比は、摩耗が安定した潤滑状態での粒子数データを分母とし、その後の機器稼動させた際の粒子数データを分子として、摩耗状態の推移を無次元化した粒子数の比であり、潤滑状態を評価するパラメータのつです。今回の分析は、本設備において、初回の分析であるため、定常摩耗状態の粒子数データがないことから、更油後から平衡濃度に到達するまでの時間および、新油からの粒子増加量を基に計算される粒子数増加傾向に基づき算出した平衡濃度を分母に粒度分布比を求めました。その結果は、以下のようになりました。～μmサイズで、～μmサイズで摩耗状態が良好である場合、サイズの小さい摩耗粒子から粒子数が増加し、潤滑状態が厳しくなるにつれ、大型の摩耗粒子が発生しやすくなります。今回は～μmサイズの粒度分布比がと、～μmサイズの粒度分布比がに比較して大きいものの、各粒子濃度は正常な範囲にあることから、本設備は継続使用が可能な状態にあると判断します。粘度、水分、酸価、IRの各データは良好と判断します。
報告№105-0043 | 分析№105-00300 | 105-00300 | 濾過前の試料油を分析した結果、前回に比較して計数汚染度がD級からD級にランク減少したものの処置領域にあり、重量汚染度はmg/mlから.mg/mlに減少したもののやや不良領域にありました。前回と同じく異常摩耗の早期発見パラメータであるフェログラフィーのIs値がの乗とやや不良領域にあり、摩耗粒子形態観察で、金属接触が厳しく、且つ、摩擦熱が高い場合に発生する黒錆が多く観察されています。D－SOAPで、前回に比較して鉄が.ppmからppm、銅がppmからppmに減少しているものの、やや高い値でした。サーボシリンダ内壁及びブッシュに摩耗が発生していると考えられます。今後、このまま摩耗が進行した場合、汚染度が上昇し、バルブ類の動作障害が発生することが懸念されます。これらの障害発生に対する弊害を勘案の上、至急濾過を実施されることを推奨します。計数汚染度の結果、油中粒子は非常に微小であるため精密に濾過する場合、濾過機の濾過圧力をkgf/cm以下で実施することが必要です。
報告№109-09136 報告№112-00242 | 分析№109-001160 分析№112-000922 | 112-000922 | 潤滑油および対象設備は継続使用可能な状態にあると判断します。最適な採油方法計数汚染度の粒子分布を見ると～μmサイズの粒子が多く、フィルタ表面の異物観察で鉄錆、砂等の外部混入異物が比較的多く観察されました。今回の採油箇所が採油口であり、廃油量が不明ですが、観察された結果から～μmサイズの粒子は配管内に残留していた異物を採油した可能性が考えられます。外部混入異物は、分析データに影響を及ぼすことがあるため、今後の採油は、運転中もしくは停止直後の油槽中層部から採油器を使用して採油することを推奨します。フェログラフィーIs値Is値は異常摩耗の早期発見パラメータのつで、摩耗粒子を定量化するために用います。今回のIs値は.と低い値でした。摩耗粒子および摩耗形態分析結果から観察された粒子は、以下の通りでした。正常な摩耗粒子・潤滑状態が正常なマイルド摩耗により発生。摩耗状態Is値および摩耗粒子の観察結果から総合的に判断した結果、摩耗状態は正常な状態にあると判断します。Iカップリング発光分光分析【SOAP／D－SOAP】検出された金属元素から発生箇所を推定すると、以下の通りでした。バリウム・添加剤カルシウム、ナトリウム・外部混入異物計数汚染度、重量汚染度は良好でした。尚、計数汚染度がNAS級とやや高い値でしたが、粒子分布を見るとμm～μmが多く、またフィルタ表面の異物観察で鉄錆、砂等が比較的多く観察されたことから、汚染度が高い要因は、外部混入異物の影響と思われます。粘度、水分、酸価、IR、RBOTの各データは良好でした。分析結果は良好と判断します。粘度粘度はmm/sと新油値mm/sに比較して粘度変化率は+.％となり、当社推奨の管理限界値である±％以内にあるため、良好と判断します。水分はと当社推奨の管理限界値の以下であり、良好と判断します。酸価は.mgKOH/gと新油値.mgKOH/gに比較して高いものの、IRの結果で油劣化の兆候を示すカルボン酸の吸収が確認されていないことから、良好と判断します。IRIRの結果、油劣化の兆候を示すカルボン酸の吸収が確認されていないことから、良好と判断します。RBOTRBOTはminと当社推奨の管理限界値のmin以上であり、良好と判断します。計数汚染度はやや高い値でした。計数汚染度計数汚染度はNAS級と当社推奨の管理限界値のNAS級以下であるものの、やや高い値でした。重量汚染度は.mg/mlと当社推奨の管理限界値のmg/ml以下であり、良好と判断します。は正常と判断します。SOAPSOAPの結果、油の添加剤成分であるバリウムがppm検出されました。D－SOAPD－SOAPの結果、油の添加剤成分であるバリウムが、外部から混入したと思われるカルシウム、ナトリウムが共に検出されました。フェログラフィー異常摩耗の早期発見パラメータであるフェログラフィーのIs値が.と良好の範囲にあり、潤滑状態は正常と判断します。
報告№106-6023 報告№106-4556 | 分析№106-00388 分析№106-01828 | 106-01828 | トライボ診断の結果、増速機は継続使用可能な状態にあると判断できるものの、スラッジや摩耗粒子の増加が確認されており、ストレーナの目詰まり発生に注意が必要である。分析の結果、前回に比較して重量汚染度がmg/mlから変化はないものの高い値を示していた。重量汚染度の高い原因となっている汚染物は、添加剤成分のモリブデン、マグネシウム、亜鉛、リンがスラッジとして析出し、これに摩耗で発生した鉄、銅などが混合して粘性のあるスラッジになっていると推定された。これらのことは、異常摩耗の早期発見パラメータである潤滑状態指数はの乗とやや高いものの、摩耗の形態はマイルド摩耗と呼ぶ比較的小さな粒子が大勢を占めること計数汚染度は良好の範囲にあるものの、重量汚染度がmg/mlと高い値を示し、フィルタ表面が茶褐色になっていること油中金属濃度の結果、ギヤやベアリングなどの鉄系材料の摩耗、モリブデン、マグネシウム、亜鉛、リンなどの添加剤の析出が検出されたこと以上のことから判断した。
報告№107-0366 報告№108-0421 | 分析№107-01900 分析№108-02780 | 108-02780 | 臨時分析・濾過前の試料油を分析した結果、摩耗粒子の形態観察で金属接触が厳しい場合に発生するシビア粒子が多く観察されています。主にサーボシリンダ内壁およびポンプ内部で摩耗が進行している可能性が考えられます。前回に比較して、計数汚染度はNAS級からNAS級にランク増加し、観察された粒子サイズも若干大きなサイズが観察されています。現在、常時深層濾過機を運転中ですが、それにもかかわらず汚染度が増加しているため、濾過機を運転していなければ、現在の汚染度よりも高くなるものと推定され、摩耗の進行により汚染度が増加し、バルブ類の動作障害やフィルタおよびストレーナの目詰まり等が発生することが懸念されます。これらの障害発生に対する弊害を勘案の上、継続して濾過を実施すると共に、次年度も必ずトライボ診断を実施することを推奨します。尚、シリンダ内壁とピストンリングとの摺動面やポンプ内部の潤滑状態が厳しい状況になっている可能性があり、次回分解点検を実施する際には、シリンダ内部の摩耗状況をチェックすることを併せて推奨します。
報告№103-6142 | 分析№103-02647 | 103-02647 | 精点Aを実施した結果、全酸価が.mgKOH/gと当社推奨の管理限界値を超えていました。IRで油劣化の兆候を示すカルボン酸の吸収が見られたことから、全酸価が高い要因は、油劣化によるものと考えられました。今後、油中の酸成分により金属表面が腐食して発生する腐食摩耗を予防するため、至急更油が必要と判断します。貴社の他店所の発電所での例では、上昇し続けた全酸価のタービン油を使用していて、軸受メタルが腐食摩耗により全損した例もありますので、予防措置として至急更油が必要です。一方、フェログラフィーの結果、異常摩耗の早期発見パラメータであるIs値が、-と良好の範囲にあるものの、フレッティングにより発生したμm未満の赤錆が多く観察されました。フレッティングはスラストランナー固定部やスラストメタル台金部の鉄系材料が接合されたり、勘合されていたりする部分から発生します。フレッティングによる赤錆が少量発生しても直ちに異常ではありませんが、場合によっては、これらの粒子、赤錆が軸受摺動面に噛み込み、更に摩耗を進行させることがありますので、ヶ月後に精点Aを実施し、油の劣化状況及び摩耗の進行状況を確認されることを推奨します。これらのことは、全酸価が.mgKOH/gと当社推奨の管理限界値を超えており、IRで油劣化の兆候を示すカルボン酸の吸収が見られたこと異常摩耗の早期発見パラメータであるフェログラフィーのIs値が、-と良好の範囲にあるものの、摩耗粒子形態観察で、フレッティングにより発生したμm未満の赤錆が多く観察されたことD－SOAPで、鉄が検出されたこと以上のことから判断しました。
報告№109-09136 報告№110-00779 | 分析№109-001160 分析№110-003738 | 110-003738 | Iカップリング発光分光分析供試グリースを分析した結果、検出された金属元素は、SOAPの結果表に示すように、アンチモン、錫、リン、カルシウム、アルミニウム、ナトリウムでした。これらの検出された金属元素から発生箇所を推定するとアンチモン、錫・軸受等リン・グリース添加剤カルシウム、アルミニウム、ナトリウム・増ちょう剤であると思われます。このうち、機械部品が摩耗したと思われる元素はのグループです。フェログラフィー摩耗粒子の形態で比較的多く観察された粒子は、潤滑状態が正常な場合に発生する摩耗粒子でした。このような摩耗粒子が観察された場合には、潤滑部では正常なマイルド摩耗が発生していることが分かります。電子顕微鏡・X線マイクロアナリシスフェログラフィーで観察された摩耗粒子をSEM・XMAで観察した結果、鉄、クロム、マンガンを含む粒子が比較的多く、主にベアリングの摩耗が多く発生していることが確認されました。グリースの物理的性状IRの結果、油劣化の兆候を示すカルボン酸の吸収が確認されていないことから、良好と判断します。ベアリングの検査ベアリングの内輪シャフト側および外輪ハウジング側の傷とベアリングの回転状況を確認しました。内輪：傷なし外輪：傷なし回転：良好 軸受は継続使用可能な状態にあると判断します。
報告№109-09568 報告№109-09568 | 分析№109-003519 分析№109-003519 | 109-003519 | を示す水分、全酸価の各データは良好でした。前回に比較して粘度はmm/sと新油値mm/sに比較して、粘度変化率は-％で、当社推奨の管理限界値である±％以内にあるものの、低下していました。今後、粘度の低下により油膜切れが発生し、金属接触が発生することが懸念されます。泡立ち試験の結果は、-と新油値が-であるのに比較して高い値となっていたことから消泡性能が低下していることが分かりました。潤滑状態の異常の早期発見パラメータである潤滑状態指数は、のマイナス乗と濾過設備のない機器であれば正常な潤滑状態にあると判断できます。・消泡性能の低下消泡性の性能が低下していることが確認されたことから、今後の使用状況によっては油の酸化劣化が進行したり、ギヤ歯面およびベアリング軌道面で油膜切れが発生したりする場合があるため、消泡剤の添加による消泡性能の改善など何らかの対応が必要になると思われます。・潤滑状態濾過設備のない機器であれば正常な潤滑状態にあると判断できますが、当該機の潤滑系にはフィルタが設置されているため、別紙インライン・オフラインフィルタの影響に示すとおり、潤滑状態が異常となり大型の摩耗粒子が発生したとしても、粒子の大部分が捕捉されてしまい正常な潤滑状態にあると誤認してしまう可能性があります。このようなフィルタの影響を考慮に入れたLCインデックスは、摩耗がやや厳しい状態に分類されるの乗領域となりました。フィルタの影響を考慮した潤滑状態指数は、前回のの乗から乗に桁低下し、運転状態が前回と大きな差がなければ、摩耗は安定している状態にあると思われます。結論粘度および消泡性能の低下が確認されたものの、ギヤおよび転がり軸受は、継続続使用可能な状態にあると思われます。尚、今後は障害予防を目的に以下の対策を推奨します。粘度の低下が確認されたことから、早めに更油を推奨します。現在のところ摩耗は安定した状態にあると思われますが、運転条件によっては摩耗の進行が速まる場合も想定されるため、今後は潤滑油の分析に加えてフィルタ付着物の分析を実施し、異常な摩耗状態発生の有無を精密に確認することを推奨します。消泡性能の改善は、添加する消泡剤の効果をテストにより確認する必要がありますので、必要な場合は当社営業担当者までお知らせ下さい。粘度は当社推奨の管理限界値内にあるものの、低下していました。泡立ち試験の結果、消泡性能が低下していることが確認されました。粘度粘度はmm/sと新油値mm/sに比較して、粘度変化率は-％で、当社推奨の管理限界値である±％以内にあるものの、低下していました。粘度粘度は.mm/sでした。粘度指数粘度指数はでした。泡立ち試験泡立ち試験は-と新油に比較して高い値でした。水分はppmと当社推奨の管理限界値の以下であり、良好と判断します。全酸価全酸価は.mgKOH/gと新油値mgKOH/gに比較して高いものの、IRの結果で油劣化の兆候を示すカルボン酸の吸収が確認されていないことから、良好と判断します。機器の潤滑状態精密な濾過設備がない機器であれば、潤滑状態指数は正常の範囲にあると判断します。潤滑状態指数異常摩耗の早期発見パラメータである潤滑状態指数がのマイナス乗と精密な濾過設備がない機器であれば、潤滑状態指数は正常の範囲にあると判断します。
報告№108-0075 報告№108-0090 | 分析№108-00429 分析№108-00511 | 108-00511 | 分析の結果、前回に比較して計数汚染度がNAS級からNAS級にランク増加し、重量汚染度は増加していないものの値がmg/mlであり、汚染度は共に当社推奨の管理限界値を超えていました。IRの結果で油劣化の兆候を示すカルボン酸の吸収が確認され、フィルタ表面の異物観察で表面に茶色の汚染物が観察されたことから、汚染度が高い要因は、油劣化により発生したスラッジであると考えられました。今後、油劣化が進行し、油中の酸成分により金属表面に腐食摩耗が発生することが懸念されます。また、このスラッジは、粘着性があり、貴工場では過去に射出成形機でスラッジが原因で圧油系統のバルブ動作障害等のトラブルが発生した経緯もあり、除去する必要がありますので、以下の対策を推奨します。貴工場の射出成形機でも、数多く実績のある当社製清浄分散剤TS－の投与と濾過を実施TS－投与・濾過後に油を全量交換
報告№109-09136 報告№111-00619 | 分析№109-001160 分析№111-002953 | 111-002953 | ちょう度の上昇が確認され、グリースが軟化していることが分かりました。今後、グリースの漏洩や油膜切れの発生が懸念されるため、以下の対策を推奨します。グリースの交換軟化したグリースを使用した場合、グリースの漏洩や軸受等で油膜切れが発生することが懸念されるため、グリースを交換することを推奨します。グリースのちょう度ちょう度は、と当社推奨の管理上限値のより若干高くなっており、グリースが軟化していることが分かりました。軟化したグリースを使用した場合、グリースの漏洩や軸受等で油膜切れが発生することが懸念されます。
報告№106-6102 報告№106-0508 | 分析№106-02223 分析№106-02924 | 106-02924 | 更油からヶ月使用した試料を分析した結果、銅を使用した箇所および軸受メタルの摩耗が確認されました。摩耗粒子の発生状況から本軸受は継続使用可能と判断できますが、今後、さらに摩耗が進行する場合があるためヶ月後に再度分析を実施し、摩耗の進行状況を確認することを推奨します。これらのことは、異常摩耗の早期発見パラメータであるフェログラフィーのIs値はと良好の範囲にあるものの、摩耗粒子形態観察の結果、金属接触が厳しい場合に発生するシビア粒子がやや多く観察されたことSOAP／D－SOAPの結果、銅が検出されたこと以上のことから判断しました。尚、軸受の使用限界を推定するため、軸受の直径及び幅、油量、回転数、軸受メタルの種類をお知らせ下さい。
報告№106-6102 報告№106-0464 | 分析№106-02223 分析№106-02669 | 106-02669 | 今回の採油は、主機停止中にドレンから採油を実施しているため、油循環中の採油に比較して油中粒子が沈降して高濃度になっている部分を採油していると考えられます。したがって、油が循環している状態で採油を実施した場合に比較して、分析データが高くでる可能性があります。今回の分析は以上を踏まえて結果を検討しました。分析の結果、沈降の影響で高濃度になる採油条件にもかかわらず、全てのデータが良好であることから、この油は継続使用可能であり、潤滑状態も正常と判断します。上述しましたように、今回の採油は停止中の採油であるため、循環中の採油に比較してデータが高目に出る可能性があります。したがって、次回採油時には粒子の沈降の影響を極力抑え、油中粒子が均一な分散状態に近い状態で採油が実施できるように、主機運転中、または停止直後に採油を実施されることを推奨します。
報告№108-0227 報告№110-00105 | 分析№108-01664 分析№110-000405 | 110-000405 | 汚染度、潤滑状態は良好でした。結論軸受は継続使用可能な状態にあると判断します。は良好と判断します。計数汚染度計数汚染度はNAS級と当社推奨の管理限界値のNAS級以内にあり、良好と判断します。重量汚染度は.mg/mlと当社推奨の管理限界値のmg/ml以内にあり、良好と判断します。機器の潤滑状態機器の潤滑状態は正常と判断します。SOAPSOAPの結果、油の添加剤成分であるリンが検出されました。摩耗により発生する鉄、錫、銅が検出されていないことから、良好と判断します。D－SOAPD－SOAPの結果、摩耗により発生する鉄、錫、銅が検出されていないことから、良好と判断します。フェログラフィー異常摩耗の早期発見パラメータであるフェログラフィーのIs値がのマイナス乗と良好の範囲にあることから、潤滑状態は正常と判断します。
報告№109-09469 報告№109-09469 | 分析№109-002900 分析№109-002900 | 109-002900 | ・摩耗状態異常摩耗の早期発見パラメータであるフェログラフィーのIs値がやや高いの乗で、摩耗粒子は、疲労摩耗粒子、局部的に高圧・高温となる場合に発生するフリクションポリマが比較的多く観察されました。また、SOAP／D－SOAPの結果、鉄および銅が比較的多く検出されました。転がり軸受寿命の指標としている摩耗粒子が観察されなかったことから、フレーキングは発生していないことが確認されているものの、本軸受で発生している摩耗形態は疲労摩耗であり、今後さらに摩耗が進行しフレーキングに進展することが懸念されます。・フリクションポリマフリクションポリマは、潤滑油が軸受軌道面で高圧下に押し込められ高圧状態になると同時に、圧縮熱も発生して高温状態になります。その結果、潤滑油が重合して発生することが知られています。そのため、高圧高温状態の解消がなされなければ、潤滑油は劣化する場合があります。・を示す粘度、水分、全酸価、IRの各データは良好でした。結論疲労摩耗の発生が確認されていますが、現在のところ潤滑油および軸受は継続使用可能な状態にあると判断します。今後、疲労摩耗の進行と潤滑油の劣化が懸念されるため、定期的に分析を実施し、摩耗の進行状況および油の劣化状況を確認されることを推奨します。次回分析の時期を理論的に求めたところ、最短で約時間となります。この時間は、油中汚染物が均一になるために必要とする時間であり、この時間を経過すれば、再分析の結果から状態の傾向を確認することが可能となりますので、これを参考に次回分析時期を検討されることを提案します。
報告№104-0378 報告№105-8008 | 分析№104-02669 分析№105-00206 | 105-00206 | オーバーホール後に初期試験を実施した結果、初期のなじみ摩耗が発生していたと考えられます。今回のようになじみ過程で切削粒子、シビア粒子、球状粒子が観察された場合は、なじみ過程が正常に終了していない場合があり、異常摩耗に進展することも懸念しなければなりません。なじみ過程が正常な状態で終了した場合、切削粒子、シビア粒子、球状粒子は観察される事が少なく、従って、今回のなじみ過程では、局部的な金属接触がごく一部で発生したと考えられます。この接触が、既に正常な状態に推移しているか、或いは、進行しているのかを確認するためには、ヶ月後に回目の初期試験を実施されることを推奨します。これらのことは、異常摩耗の早期発見パラメータであるフェログラフィーのIs値がと良好の範囲にあるものの、摩耗粒子の形態観察の結果、異物の噛み込み、金属表面の微小突起により発生する切削粒子、金属接触が厳しい場合に発生するシビア粒子、摩擦熱が高い場合に発生する球状粒子が観察されたこと光学顕微鏡写真の結果、外部から混入した鉄錆・砂が観察されたこと以上のことから判断しました。
報告№103-6081 | 分析№103-01719 | 103-01719 | 濾過前の試料油を分析した結果、計数汚染度を除く項目は良好でした。計数汚染度が、前回NAS級から、今回NAS級に約年でランク上昇しました。摩耗粒子の形態観察の結果及び光学顕微鏡写真に示すように、鉄錆や砂等が見られているため、汚染度が上昇した要因は外部から混入した異物によるものと考えられました。これらの異物は、通常運転中に外部から混入する可能性がないため、今回採油時に混入した可能性が高いと考えられます。又、潤滑異常の早期発見パラメータである、摩耗過酷度を示すIs値がと非常に良好の範囲にあることから、潤滑状態は良好な状態にあると判断します。尚、RBOTが前回に比較し、min上昇したのは、新油の補充の影響によると思われます。今後は、今回のRBOT値によりデータ管理を行います。
報告№108-5112 報告№108-5112 | 分析№108-03602 分析№108-03602 | 108-03602 | 粘度、泡立ち試験を除く項目は良好でした。粘度はmm/sと新油値mm/sに比較して、粘度変化率は-％で、当社推奨の管理限界値である±％以内にあるものの、低下していました。今後、粘度の低下により油膜切れが発生し、金属接触が発生することが懸念されるため、早めに更油を実施することを推奨します。泡立ち試験の結果は、一般的には消泡性能が低くいと判断できる値の-でした。また、新油値の-に比較して高い値であることから、消泡性能が低下していることが確認されました。今後の使用時間によっては、油の酸化劣化が進行したり、ギヤ歯面およびベアリング軌道面で油膜切れが発生したりする場合があるため、消泡剤の添加による消泡性能の改善が必要になると思われます。機器の潤滑状態潤滑状態指数はのマイナス乗と濾過設備のない機器であれば正常な潤滑状態にあると判断できますが、ギヤボックスの油系統にはインラインフィルタとオフラインフィルタがあり、μmサイズ以上の粒子の大部分は捕捉され、異常な摩耗状態が発生したとしても正常な潤滑状態にあると誤認してしまう可能性があります。そこで、フィルタが設置されていない場合の潤滑状態を、一般的なフィルタの効率である.と仮定して粒子の発生状況から潤滑状態を推定しました。その結果、ギヤは継続使用可能な状態にあると思われますが、潤滑状態指数は摩耗がやや厳しい状態であるの乗領域にあると推定できます。推定結果は、フィルタの濾過効率を仮定して求めたものですが、フィルタがない状態では油中の粒子濃度は現在より高いことは明らかです。そのためヶ月後に再度分析を実施し、摩耗進行の有無をチェックすることを推奨します。尚、フィルタの捕捉の影響による誤認を避けるため、これまでの採油箇所に加え、インラインフィルタやオフラインフィルタの捕捉物も分析し、その結果から潤滑状態を評価することを提案します。フィルタ捕捉物の分析を実施する際には、フィルタ使用時間の情報をご提供いただけますようお願い致します。粘度は当社推奨の管理限界値内にあるものの、低下しています。泡立ち試験の結果、消泡性能が低下しています。粘度は当社推奨の管理限界値内にあるものの、低下しています。粘度はmm/sと新油値mm/sに比較して、粘度変化率は-％で、当社推奨の管理限界値である±％以内にあるものの、低下しています。粘度は.mm/sとなっています。粘度は.mm/sとなっています。粘度指数はとなっています。粘度指数はとなっています。泡立ち試験は-となっています。泡立ち試験は-と新油に比較して高い値であり、消泡性能が低下しています。水分は良好。水分は.ppmと当社推奨の管理限界値の以下であり、良好と判断します。全酸価は良好。全酸価はmgKOH/gと新油値mgKOH/g以内にあり、良好と判断します。機器の潤滑状態摩耗粒子の形態観察の結果、ギヤ歯面の摩耗で発生したと推定されるμmサイズの摩耗粒子が観察されています。μmサイズの摩耗粒子が観察されています。異常摩耗の早期発見パラメータである潤滑状態指数がのマイナス乗と正常の範囲にあるものの、摩耗粒子の形態観察の結果、ギヤ歯面の摩耗で発生したと推定されるμmサイズの摩耗粒子が観察されています。
報告№107-0221 報告№107-0221 | 分析№107-01186 分析№107-01186 | 107-01186 | 分析の結果、全てのデータが良好であることから、本試料油は継続使用可能であり、軸受の潤滑状態も正常と判断します。但し、銅を使用した部分の溶出が発生していると考えられます。この溶出は検出された亜鉛系添加剤の成分と銅が反応し、溶出することが知られています。銅濃度は別紙鉱油の酸価に対する金属触媒の影響に示すように銅濃度が増加すると酸化速度が速まりますので、酸化劣化の進行状況を油分析により監視されることを推奨します。計数汚染度、重量汚染度、共に良好と判断します。計数汚染度は良好と判断します。計数汚染度はNAS級と当社推奨の管理限界値のNAS級以内にあり、良好と判断します。重量汚染度は良好と判断します。重量汚染度は.mg/mlと当社推奨の管理限界値のmg/ml以内にあり、良好と判断します。機器の潤滑状態機器の潤滑状態は正常と判断します。SOAPの結果、銅が多く検出されました。SOAPの結果、油の添加剤成分であるリン、亜鉛が検出されました。一方、銅が検出されました。銅を使用した部分の溶出が発生していると考えられます。この溶出は検出された亜鉛系添加剤の成分と銅が反応し、溶出することが知られています。銅濃度は別紙鉱油の酸化に対する金属触媒の影響に示すように銅濃度が増加すると酸化速度が速まりますので、酸化劣化の進行状況を油分析により監視されることを推奨します。D－SOAPは良好です。D－SOAPの結果、摩耗により発生する鉄および錫が検出されていないことから、良好と判断します。フェログラフィーの結果は良好です。異常摩耗の早期発見パラメータであるフェログラフィーのIs値がと良好の範囲にあることから、潤滑状態は正常と判断します。
報告№109-09136 報告№112-00368 | 分析№109-001160 分析№112-001537 | 112-001537_date130125 | ポンプ軸受とグリースは、継続使用可能な状態であるため、分解点検の必要はないと判断します。新グリースとの比較による評価グリースの物理的性状を示すちょう度、滴点、酸価のデータは新グリースデータを基準として評価しています。今回はグリース名が不明であったため判断できませんでしたが、今後評価する場合は、使用している新グリースを同時に分析することをご検討下さい。はフェログラフィーおよびSOAP-Tの結果から総合的に判断した結果、正常な状態にあると考えられます。フェログラフィー【定性分析：摩耗粒子および摩耗形態観察】分析結果から比較的多く観察された粒子は、以下の通りでした。正常な摩耗粒子・潤滑状態が正常なマイルド摩耗により発生。Iカップリング発光分光分析【SOAP-T】検出された金属元素から発生箇所を推定すると、以下の通りでした。鉄、鉛、銅、アンチモン、ニッケル、錫・軸受等リン、亜鉛、カルシウム、ナトリウム、アンチモン・添加剤、増ちょう剤、外部混入異物アンチモンが比較的高い値でした。転がり軸受の保持器などで摩耗やグリースの添加剤成分と推定されます。グリースの物理的性状新グリースとの比較による評価が必要です。ちょう度ちょう度はでした。グリース名が不明なため判定することが出来ませんでした。滴点滴点はでした。グリース名が不明なため判定することが出来ませんでした。酸価はmgKOH/gでした。IRで油劣化の兆候を示すカルボン酸の吸収が確認されていないことから、良好と判断します。水分グリースの水分濃度は一般的に.～％が適正であり、本試料の水分はppmであることから、良好の範囲にあると判断します。IRIRチャートの結果、油劣化の兆候を示すカルボン酸の吸収が確認されていないことから、良好と判断します。
報告№109-09136 報告№113-00211 | 分析№109-001160 分析№113-000806 | 113-000806_date131004 | 潤滑油の劣化はないものの、油中の汚染度がやや高い値でした。採油条件の影響で値が高くなっていると考えられますが、異物の影響で将来的に摩耗が進行する懸念がありますので、に示す対策を推奨します。軸受は継続使用可能な状態にあると判断します。シリコン系のグリースや添加剤の確認シリコン系の添加剤やグリースを使用している箇所があるかについてご確認下さい。詳細はを参照下さい。最適な採油方法本試料油は、機器停止中に軸受箱排油口から採油されているため、分析データが高濃度に出ていると推定されます。正確なデータによる診断を行うためにも、今後の採油は、極力運転中もしくは停止直後の油槽中層部から実施されることを推奨します。はフェログラフィーおよびSOAP／D-SOAPの結果から総合的に判断した結果、継続使用は可能ですが、今後の機器の機能を確認するためにも傾向管理が有用と考えます。フェログラフィー【定量分析：Is値】Is値は異常摩耗の早期発見パラメータのつで、摩耗程度を定量化するために用います。今回のIs値はの乗と、高い値でした。フェログラフィー【定性分析：摩耗粒子および摩耗形態観察】分析結果から観察された代表的な粒子は、以下の通りでした。疲労摩耗粒子・繰返し応力を受けて発生。黒錆・潤滑状態がやや厳しい凝着摩耗により発生。金属接触が厳しく、且つ、高い摩擦熱が発生していると考えられます。フリクションポリマ・局部的に高圧・高温となる場合に発生。樹脂等・外部から混入したと考えられます。観察された摩耗粒子の中でも黒錆は、将来的な摩耗の進行に繋がる可能性を示唆しているため、傾向監視が必要と思われます。黒錆は凝着摩耗に分類されます。この摩耗粒子は、軸受軌道面で凝着、破断を繰り返し、この過程で生じる移着粒子が成長して摩耗粒子となります。そのため、軸受軌道面では局部的に油膜切れが発生していることを示しています。この状態が継続した場合、摩耗粒子のサイズは徐々に大型化していき、設備の損傷に至る場合がありますので、傾向監視が必要です。Iカップリング発光分光分析【SOAP／D-SOAP】検出された金属元素から発生箇所を推定すると、以下の通りでした。鉄、鉛、銅、錫、亜鉛・軸受等カルシウム、バリウム、アルミニウム、ケイ素、ナトリウム・外部混入異物ケイ素の検出ケイ素がppm検出されました。一般に、潤滑油中からケイ素が検出された場合の原因として、油の消泡剤として使用されるシリコン系の添加剤が検出されるフェログラフィーおよびフィルタ表面の異物観察で砂が多く観察され、これが検出されるシリコングリースをシール部に塗布している場合、このシリコングリースが潤滑油に混入して検出されるなどが挙げられますが、今回検出が比較的高濃度であることからの可能性が考えられます。については、分析結果では確認することが出来ませんので、これに関する情報があれば提供をお願いします。銅の摩耗SOAP/D-SOAPで銅が比較的高い値でした。銅を使用した箇所は、オイルリングの摩耗が考えられます。オイルリングが摩耗していた場合、潤滑油の適正なかきあげに影響が生じ、軸受軌道面の油膜切れ発生原因となることから注意が必要です。計数汚染度はNAS級以上と当社推奨の管理限界値以下であるもののやや高く、重量汚染度はmg/mlと当社推奨の管理限界値を超えていました。フィルタ表面の異物観察で金属片、鉄錆、砂等が観察されたことから、汚染度が高い要因は、摩耗と外部混入異物の影響と思われます。粘度、水分、全酸価、IR、RBOTの各データは、良好でした。尚、別紙RBOTの減少傾向から油の余寿命を求めた結果、本試料油は直近の更油から起算して年月まで使用可能であることが分かります。
報告№107-4545 報告№109-009205 | 分析№107-02185 分析№109-001569 | 109-001569 | トライボ診断の結果、全てのデータが良好であることから、この油は継続使用可能と判断します。は良好と判断します。粘度は良好。粘度は.mm/sと新油値mm/sに比較して、粘度変化率は-％で、当社推奨の管理限界値である±％以内にあり、良好と判断します。粘度はmm/sとなっています。粘度はmm/sとなっています。粘度指数はとなっています。粘度指数はとなっています。水分は良好。水分はppmと当社推奨の管理限界値の以下であり、良好と判断します。全酸価は良好。全酸価は.mgKOH/gと新油値.mgKOH/gに比較して高いものの、IRの結果で油劣化の兆候を示すカルボン酸の吸収が確認されていないことから、良好と判断します。
報告№108-5071 報告№110-00397 | 分析№108-02721 分析№110-001795 | 110-001795 | 潤滑油は継続続使用可能な状態にあるものの、今後は障害予防を目的に以下の対策を推奨します。追加分析消泡性能が低下した場合、ギヤ歯面での油膜形成に影響が出て摩耗の発生が進展することがあります。今後は消泡性能低下の影響により摩耗が進展する可能性がありますので、フェログラフィーおよびSOAPを追加することを推奨します。分析周期の短縮今後、全酸価の上昇が予測されますので、同様に分析周期を短縮して傾向監視を強化することを併せて推奨します。分析結果全酸価が上昇していました。泡立ち試験の結果、消泡性能が低下していることが確認されました。粘度粘度は.mm/sと新油値mm/sに比較して、粘度変化率は-％で、当社推奨の管理限界値である±％以内にあり、良好と判断します。泡立ち試験泡立ち試験は-と新油に比較して高い値でした。水分はppmと当社推奨の管理限界値の以下であり、良好と判断します。全酸価全酸価は.mgKOH/gと新油値.mgKOH/gに比較して高いものの、IRの結果で油劣化の兆候を示すカルボン酸の吸収が確認されていないことから、良好と判断します。
報告№109-09136 報告№114-00254 | 分析№109-001160 分析№114-000870 | 114-000870 | 減速機は継続使用可能な状態にあると判断します。異常摩耗の早期発見のパラメータであるフェログラフィーのIs値は、-レベルと正常です。また、異常摩耗の兆候を示す摩耗粒子が顕著に観察されなかったことから、は良好と判断します。計数汚染度は良好です。
報告№109-09136 報告№111-00705 | 分析№109-001160 分析№111-003557 | 111-003557 | 前回同様に水分の結果、と当社推奨の管理限界値を超えていたことから、以下の対策を推奨します。至急水分除去を推奨します。前回同様に水分はppmからppmと大きな変化はなく、当社推奨の管理限界値を超えていました。尚、弊社には、他社で優れた実績のある電気のみを使用し消耗品が無く、また廃棄物を出さない油中水分除去装置がありますので、営業担当にご相談ください。
報告№109-09136 報告№112-00589 | 分析№109-001160 分析№112-002468 | 112-002468 | 分析の結果、潤滑油の劣化はなく、汚染度は良好な範囲にあることから、継続使用可能な状態にあると判断します。減速機分析の結果、減速機は継続使用可能な状態にあると判断します。但し、疲労摩耗が発生しており、今後も摩耗の進行を傾向監視するため、以下の対策を推奨します。定期的な分析定期的に分析を実施することにより、データの変化から異常の兆候を早期に発見することが可能となります。また、今回は対象設備の初回分析であるため、あと最低でも回分析を実施し、分析データの変化から今後の分析周期を検討することを推奨します。今後、疲労摩耗の進行が懸念されるため、出来るだけ早めに回目の分析を実施することを推奨します。はフェログラフィーおよびSOAP-Tの結果から総合的に判断した結果、継続使用は可能ですが、機器の機能を保持するためにも傾向管理が有用と考えます。フェログラフィー【定量分析：Is値】Is値は異常摩耗の早期発見パラメータのつで、摩耗粒子を定量化するために用います。今回のIs値はの乗と低い値でした。フェログラフィー【定性分析：摩耗粒子および摩耗形態観察】分析結果から比較的多く観察された摩耗粒子は、以下の通りでした。疲労摩耗粒子・繰返し応力を受けて発生。Iカップリング発光分光分析【SOAP-T】検出された金属元素から発生箇所を推定すると、以下の通りでした。鉄・ギヤ、軸受等リン・添加剤カルシウム、ナトリウム・外部混入異物バックラッシご提供いただいた減速機に関する情報からハスバ歯車の組み合わせの段減速機構であり、この歯車の構成から接触点箇所のバックラッシを求めました。ギヤのバックラッシの増加量を求めた結果、接触点箇所でバックラッシの増加量は、.μmと推定されます。バックラッシ増加分の上限値は、メーカにより差異はあるものの、当社の推奨するバックラッシは、一般に推奨されるμmを管理目安にしています。この値に比較して十分に小さい値です。は良好と判断します。計数汚染度計数汚染度は、NAS級と当社推奨の管理限界値NAS級以下であり、良好と判断します。重量汚染度は、.mg/mlと当社推奨の管理限界値mg/ml以下であり、良好と判断します。光学顕微鏡写真重量汚染度で濾過したフィルタ表面上の夾雑物を光学顕微鏡で観察した結果、金属片、鉄錆、砂等が観察されました。は良好と判断します。粘度粘度は、mm/sと新油値mm/sに比較して、粘度変化率は+％で、当社推奨の管理限界値である±％以内であり、良好と判断します。水分は、ppmと当社推奨の管理限界値の以下であり、良好と判断します。酸価は、.mgKOH/gと新油値以下であり、良好と判断します。IRIRチャートの結果、油劣化の兆候を示すカルボン酸の吸収が確認されていないことから、良好と判断します。
報告№109-09568 報告№109-09568 | 分析№109-003509 分析№109-003509 | 109-003509 | を示す水分、全酸価の各データは良好でした。前回に比較して粘度はmm/sと新油値mm/sに比較して、粘度変化率は-％で、当社推奨の管理限界値である±％以内にあるものの、低下していました。今後、粘度の低下により油膜切れが発生し、金属接触が発生することが懸念されます。泡立ち試験の結果は、-と新油値が-であるのに比較して高い値となっていたことから消泡性能が低下していることが分かりました。潤滑状態の異常の早期発見パラメータである潤滑状態指数は、のマイナス乗と濾過設備のない機器であれば正常な潤滑状態にあると判断できます。・消泡性能の低下消泡性の性能が低下していることが確認されたことから、今後の使用状況によっては油の酸化劣化が進行したり、ギヤ歯面およびベアリング軌道面で油膜切れが発生したりする場合があるため、消泡剤の添加による消泡性能の改善など何らかの対応が必要になると思われます。・潤滑状態濾過設備のない機器であれば正常な潤滑状態にあると判断できますが、当該機の潤滑系にはフィルタが設置されているため、別紙インライン・オフラインフィルタの影響に示すとおり、潤滑状態が異常となり大型の摩耗粒子が発生したとしても、粒子の大部分が捕捉されてしまい正常な潤滑状態にあると誤認してしまう可能性があります。このようなフィルタの影響を考慮に入れたLCインデックスは、摩耗がやや厳しい状態に分類されるの乗領域となりました。フィルタの影響を考慮した潤滑状態指数は、前回のの乗から乗に桁低下し、運転状態が前回と大きな差がなければ、摩耗は安定している状態にあると思われます。結論粘度および消泡性能の低下が確認されたものの、ギヤおよび転がり軸受は、継続続使用可能な状態にあると思われます。尚、今後は障害予防を目的に以下の対策を推奨します。粘度の低下が確認されたことから、早めに更油を推奨します。現在のところ摩耗は安定した状態にあると思われますが、運転条件によっては摩耗の進行が速まる場合も想定されるため、今後は潤滑油の分析に加えてフィルタ付着物の分析を実施し、異常な摩耗状態発生の有無を精密に確認することを推奨します。消泡性能の改善は、添加する消泡剤の効果をテストにより確認する必要がありますので、必要な場合は当社営業担当者までお知らせ下さい。粘度は当社推奨の管理限界値内にあるものの、低下していました。泡立ち試験の結果、消泡性能が低下していることが確認されました。粘度粘度はmm/sと新油値mm/sに比較して、粘度変化率は-％で、当社推奨の管理限界値である±％以内にあるものの、低下していました。粘度粘度は.mm/sでした。粘度指数粘度指数はでした。泡立ち試験泡立ち試験は-と新油に比較して高い値でした。水分はppmと当社推奨の管理限界値の以下であり、良好と判断します。全酸価全酸価は.mgKOH/gと新油値mgKOH/gに比較して高いものの、IRの結果で油劣化の兆候を示すカルボン酸の吸収が確認されていないことから、良好と判断します。機器の潤滑状態精密な濾過設備がない機器であれば、潤滑状態指数は正常の範囲にあると判断します。潤滑状態指数異常摩耗の早期発見パラメータである潤滑状態指数がのマイナス乗と精密な濾過設備がない機器であれば、潤滑状態指数は正常の範囲にあると判断します。
報告№108-5071 報告№110-00727 | 分析№108-02721 分析№110-003388 | 110-003388 | 潤滑油は粘度の低下と消泡性能の低下が確認されており、摩耗が発生する可能性がありますので、以下の対策を推奨します。更油の検討粘度が低下していたことから、今後適正な粘度範囲で使用していない場合、ギヤ歯面やベアリング軌道面で油膜切れが発生し、摩耗が進行することが懸念されるため、更油の検討を推奨します。追加分析消泡性能が低下した場合、ギヤ歯面での油膜形成に影響が出て摩耗の発生が進展することがあります。今後は消泡性能低下の影響により摩耗が進展する可能性がありますので、フェログラフィーおよびSOAPを追加することを推奨します。分析結果粘度は当社推奨の管理限界値を超えていました。泡立ち試験の結果、消泡性能が低下していることが確認されました。粘度粘度は.mm/sと新油値mm/sに比較して、粘度変化率は-％で、当社推奨の管理限界値である±％以内にあり、良好と判断します。泡立ち試験泡立ち試験は-と新油に比較して高い値でした。水分はppmと当社推奨の管理限界値の以下であり、良好と判断します。全酸価全酸価はmgKOH/gと新油値mgKOH/g以下であり、良好と判断します。
報告№109-09136 報告№110-00772 | 分析№109-001160 分析№110-003719 | 110-003719 | Iカップリング発光分光分析供試のタービン油をSOAP／D－SOAPで分析した結果、鉄、錫、亜鉛、カルシウム、バリウム、ナトリウムが検出されました。これらの検出された金属元素から発生箇所を推定すると鉄、錫・軸受等バリウム・オイル添加剤亜鉛、カルシウム、ナトリウム・外部混入異物であると思われます。このうち、機械部品が摩耗したと思われる元素はのグループです。フェログラフィー異常摩耗の早期発見パラメータとして摩耗粒子を定量化して評価するフェログラフィーのIs値は、潤滑状態が正常なの乗でした。摩耗粒子の形態で比較的多く観察された粒子は、潤滑状態が正常な場合に発生する摩耗粒子、局部的に高圧・高温となる場合に発生するフリクションポリマ、摺動部以外から混入したと思われる鉄錆等でした。このような摩耗粒子が観察された場合には、潤滑部で発生している摩耗は、正常なマイルド摩耗が発生し、そして局部的ではあるものの高圧・高温の箇所が発生していることも分かります。フリクションポリマは、潤滑油が摺動面に押し込められ高圧状態になると同時に、圧縮熱により高温状態になった結果、基油自身が重合反応を起こし生成することが知られています。そのため、高圧高温状態の解消がなされなければ、潤滑油の劣化が進行し、粘度上昇に因る潤滑異常に進展する場合があります。計数汚染度、重量汚染度は共に良好でした。IR、RBOTの各データは良好でした。軸受および潤滑油は継続使用可能な状態にあると判断します。但し、比較的多く観察される鉄錆等の異物による切削摩耗発生が懸念されるため、ヶ月後に回目の初期試験を実施し、摩耗の進行状況を確認することを推奨します。
報告№108-5071 報告№113-00677 | 分析№108-02721 分析№113-002921 | 113-002921 | 潤滑油は継続使用可能な状態にあると判断します。は良好です。分析結果粘度、泡立ち試験、水分、酸価の各データは良好です。粘度粘度はmm/sと新油値mm/sに比較して、粘度変化率は-％で、当社推奨の管理限界値である±％以内にあり、良好と判断します。泡立ち試験泡立ち試験は-と新油値に比較して大きな変化はなく、良好です。水分はppmと当社推奨の管理限界値以下であり、良好です。酸価は.mgKOH/gと新油値.mgKOH/gに比較して若干高いものの、IRの結果で油劣化の兆候を示すカルボン酸の吸収が確認されていないことから、良好と判断します。
報告№107-0221 報告№107-0221 | 分析№107-01192 分析№107-01192 | 107-01192 | 分析の結果、転がり軸受の寿命の指標となるフレーキングが発生していないことから、本軸受は継続使用可能な状態にあると判断します。但し、摩耗粒子形態観察の結果で、ベアリング転動面や外輪とベアリングケース間でフレッティングが発生していることが確認されており、今後、フレッティングの影響で転がり軸受の寿命の指標となるフレーキングへの進展が懸念されるため、ヶ月後にトライボ診断を実施し、摩耗の進行状況を確認することを推奨します。計数汚染度は当社推奨の管理限界値を超えていました。計数汚染度は当社推奨の管理限界値を超えていました。計数汚染度はNAS級以上と当社推奨の管理限界値のNAS級を超えていました。重量汚染度はmg/mlでした。重量汚染度はmg/mlでした。機器の潤滑状態フェログラフィーの結果、ベアリング転動面や外輪とベアリングケース間でフレッティングが発生していることが確認されており、今後、フレッティングの影響で転がり軸受の寿命の指標となるフレーキングへの進展が懸念されるため、ヶ月後にトライボ診断を実施し、摩耗の進行状況を確認することを推奨します。SOAPの結果、鉄および銅が検出されました。SOAPの結果、摩耗により発生する鉄および銅が検出されました。又、油の添加剤成分であるリンが検出されました。D－SOAPの結果、鉄および銅が検出されました。D－SOAPの結果、摩耗により発生する鉄および銅が検出されました。フェログラフィーの結果、フレッティングにより発生した赤錆が多く観察されました。異常摩耗の早期発見パラメータであるフェログラフィーのIs値がの乗と高く、摩耗粒子形態観察の結果、ベアリング転動面や外輪とベアリングケース間でフレッティングが発生していることが確認されされました。
報告№108-0227 報告№110-00771 | 分析№108-01664 分析№110-003715 | 110-003715 | Iカップリング発光分光分析供試のタービン油を分析した結果、検出された金属元素は、SOAPの結果表に示すように、鉄、銅、錫、リン、亜鉛、カルシウム、ケイ素、ナトリウムが検出されました。これらの検出された金属元素から発生箇所を推定すると鉄、銅、錫・軸受等リン、亜鉛、カルシウム、ケイ素、ナトリウム・外部混入異物であると思われます。このうち、機械部品が摩耗したと思われる元素はのグループです。銅を使用した箇所の溶出・摩耗銅を使用した部分の溶出・摩耗が発生しています。亜鉛系添加剤を使用している潤滑油で銅が検出される場合、潤滑系統内でこれらの金属が亜鉛系添加剤の影響により溶出することが知られています。今回の検出は、この溶出と、摺動面の摩耗との双方によるものと考えられます。今後、別紙鉱油の酸化に対する金属触媒の影響に示すように濃度の増加に伴い酸化速度が速まる可能性があります。フェログラフィー異常摩耗の早期発見パラメータとして摩耗粒子を定量化して評価するフェログラフィーのIs値は、潤滑状態がやや厳しいの乗でした。摩耗粒子の形態で比較的多く観察された粒子は、潤滑状態が正常な場合に発生する摩耗粒子、異物の噛み込みなどで発生する切削粒子、金属潤滑部が局部的に油膜切れを起して発生するシビア粒子でした。このような摩耗粒子が観察された場合には、潤滑部では正常なマイルド摩耗、異物による切削摩耗とやや厳しい摩耗による凝着摩耗が発生していることが分かります。切削摩耗は、他の摩耗形態に比較して摩耗進行速度が速く注意が必要で、定期的なトライボ診断による状態監視が必要と考えます。切削摩耗の原因となる混入異物が残留している場合、この異物により切削摩耗が継続して発生する可能性があります。計数汚染度、重量汚染度は共に良好でした。全酸価全酸価は.mgKOH/gと新油値の.mgKOH/gに比較して高いものの、IRの結果で油劣化の兆候を示すカルボン酸の吸収が確認されていないことから、良好と判断します。IRIRの結果、新油のIRスペクトルと一致しない箇所が確認されました。SOAPの結果、本試料油からはリン、亜鉛、カルシウムが検出されましたが、JOMORIXタービンには添加剤は含まれていないことから、異種油の混入、または油名の誤りなどが考えられます。軸受および潤滑油は継続使用可能な状態にあると判断します。但し、摩耗粒子の観察結果で切削摩耗が確認されており、今後さらに摩耗が進行することが懸念されるため、定期的に分析を実施し、摩耗の進行状況を確認することを推奨します。また、異種油の混入の有無と油名を再確認されることを推奨します。
報告№109-09094 報告№110-00627 | 分析№109-000880 分析№110-002745 | 110-002745 | は良好と判断します。尚、RBOTがminと新油値のminに比較してmin減少していました。このまま継続使用した場合、この減少傾向から限界値に到達するのは、別紙図RBOTの減少傾向に示すように年月と推定されました。残りの継続使用期間は、約年ヶ月であると予測されます。潤滑油は継続使用可能な状態にあると判断します。≪状態監視とパラメータ≫分析の目的および各分析のパラメータは以下の通りです。特性低下目的：油の分析結果から、や劣化傾向ならびに添加剤の消耗程度、残存寿命などを確認する。粘度JISK全酸価JISK赤外線吸収スペクトルJISK酸化安定度試験JISK汚染目的：油の分析結果から、砂塵あるいは水・異種油などによるや、異物混入の有無を確認する。水分JISK計数汚染度JISB重量汚染度JISB光学顕微鏡観察摩耗目的：油中の摩耗粒子を分析する事により、回転・摺動部の潤滑状態、摩耗劣化の程度、余寿命などを解析する。摩耗診断電子顕微鏡観察JISKX線マイクロアナリシス油中金属濃度）JISK≪分析結果≫特性低下粘度：良好粘度値mm/sの新油値mm/sに対する変化率は+.％であり、当社推奨の管理限界値±％以内に留まっています。全酸価：良好全酸価は新油値の.mgKOH/g以内にあることから、問題は無いと判断します。赤外線吸収スペクトル：良好酸化安定度試験：良好酸化安定度試験の結果、数値minは当社推奨の管理限界値min以上に留まっており、現時点での使用は可能と判断します。汚染水分：良好水分値.ppmは当社推奨の管理限界値以内に留まっています。計数汚染度：今回は実施していません。重量汚染度：今回は実施していません。光学顕微鏡観察：今回は実施していません。摩耗摩耗診断電子顕微鏡観察・X線マイクロアナリシス：今回は実施していません。油中金属濃度：今回は実施していません。
報告№109-09136 報告№112-00288 | 分析№109-001160 分析№112-001157 | 112-001157 | 潤滑油は継続使用可能な状態にあると判断します。但し、今後は障害予防を目的に以下の対策を推奨します。追加分析消泡性能が低下した場合、ギヤ歯面での油膜形成に影響が出て摩耗が進展することがありますので、フェログラフィーおよびSOAP-Tを追加して摩耗により発生する油中金属濃度や潤滑状態を確認することを推奨します。泡立ち試験泡立ち試験の結果は、-と新油値が-であるのに比較して高い値となっていたことから、消泡性能が低下していることが分かりました。今後の使用状況によっては油の酸化劣化が進行したり、ギヤ歯面およびベアリング軌道面で油膜切れが発生したりする場合があるため、消泡剤の添加による消泡性能の改善など何らかの対応が必要になると思われます。分析結果泡立ち試験の結果、消泡性能が低下していることが確認されました。粘度粘度は.mm/sと新油値mm/sに比較して、粘度変化率は-％で、当社推奨の管理限界値である±％以内にあり、良好と判断します。泡立ち試験泡立ち試験は-と新油に比較して高い値でした。水分はppmと当社推奨の管理限界値の以下であり、良好と判断します。酸価は.mgKOH/gと新油値.mgKOH/gに比較して高いものの、IRの結果で油劣化の兆候を示すカルボン酸の吸収が確認されていないことから、良好と判断します。
|  | 113-002506 | フェログラフィーで観察された代表的な摩耗粒子は以下の通りです。疲労摩耗粒子・繰返し応力による金属疲労で発生。大型化するとフレーキングの発生が懸念されます。また、SOAP-Tで銅が比較的高い値で検出されました。銅は、転がり軸受の保持器で使用されている場合があります。検出された銅の発生箇所が保持器であった場合、今後摩耗が進行することで転動体とのギャップが大きくなると共に振動が増大し、さらなる摩耗の進行につながることが懸念されます。
報告№109-09136 報告№112-00363 | 分析№109-001160 分析№112-001455 | 112-001455 | 更油からの経過日数をもとに潤滑油の余寿命を評価したところ、潤滑油は定検までのヶ月間は使用可能と判断できました。次回定検時に更油を実施しない場合は、酸化安定度を知るための分析を実施し、余寿命を確認することを推奨します。酸化安定度はminであり、当社推奨の管理限界値のmin以上であることから、良好と判断します。
報告№109-09094 報告№110-00147 | 分析№109-000873 分析№110-000529 | 110-000529 | は良好と判断します。尚、RBOTがminと新油値のminに比較してmin減少していました。このまま継続使用した場合、この減少傾向から限界値に到達するのは、別紙図RBOTの減少傾向に示すように年月と推定されました。残りの継続使用期間は、約年ヶ月であると予測されます。潤滑油は継続使用可能な状態にあると判断します。≪状態監視とパラメータ≫分析の目的および各分析のパラメータは以下の通りです。特性低下目的：油の分析結果から、や劣化傾向ならびに添加剤の消耗程度、残存寿命などを確認する。粘度JISK全酸価JISK赤外線吸収スペクトルJISK酸化安定度試験JISK汚染目的：油の分析結果から、砂塵あるいは水・異種油などによるや、異物混入の有無を確認する。水分JISK計数汚染度JISB重量汚染度JISB光学顕微鏡観察摩耗目的：油中の摩耗粒子を分析する事により、回転・摺動部の潤滑状態、摩耗劣化の程度、余寿命などを解析する。摩耗診断電子顕微鏡観察JISKX線マイクロアナリシス油中金属濃度）JISK≪分析結果≫特性低下粘度：良好粘度値mm/sの新油値mm/sに対する変化率は+％であり、当社推奨の管理限界値±％以内に留まっています。全酸価：良好全酸価.mgKOH/gは新油値の.mgKOH/g以内にあることから問題は無いと判断します。赤外線吸収スペクトル：良好酸化安定度試験：良好酸化安定度試験の結果、数値minは当社推奨の管理限界値min以上に留まっており、現時点での使用は可能と判断します。汚染水分：良好水分値ppmは当社推奨の管理限界値以内に留まっています。計数汚染度：今回は実施していません。重量汚染度：今回は実施していません。光学顕微鏡観察：今回は実施していません。摩耗摩耗診断電子顕微鏡観察・X線マイクロアナリシス：今回は実施していません。油中金属濃度：今回は実施していません。
報告№109-09136 報告№112-00641 | 分析№109-001160 分析№112-002869 | 112-002869 | 潤滑油および対象設備は継続使用可能な状態にあると判断します。但し、今後も摩耗の進行を傾向監視するため、以下の対策を推奨します。定期的な分析今後懸念される摩耗の進行を監視するため、定期的に分析を実施することを推奨します。はフェログラフィーおよびSOAP／D-SOAPの結果から総合的に判断した結果、傾向管理が必要な状態にあると考えられます。フェログラフィー【定量分析：Is値】Is値は異常摩耗の早期発見パラメータのつで、摩耗粒子を定量化するために用います。Is値は前回に比較しての乗から乗に上昇し、やや高い値でした。フェログラフィー【定性分析：摩耗粒子および摩耗形態観察】分析結果から比較的多く観察された摩耗粒子は、以下の通りでした。正常な摩耗粒子・潤滑状態が正常なマイルド摩耗により発生。Iカップリング発光分光分析【SOAP／D-SOAP】検出された金属元素から発生箇所を推定すると、以下の通りでした。鉄、ニッケル、錫・エンジン部品リン、亜鉛、カルシウム・添加剤バリウム、アルミニウム、ナトリウム・外部混入異物メタルの摩耗SOAP/D-SOAPの結果、軸受メタルの主成分である錫が検出されました。潤滑状態が直ちに異常にならないと思われますが、メタル成分が検出されていることからメタルの一部に油膜切れが発生していることの証です。一般に非常用発電機の稼働率は低稼働率であり、起動停止回数が多い傾向にあるため、本機のメタル成分の増加要因は起動停止時に油膜切れが生じて発生していると推定されます。一定期間経過後に再分析し、傾向監視によるメタルの摩耗状態を確認する必要があると思われます。重量汚染度は、mg/mlでした。n-ペンタン不溶解分n-ペンタン不溶解分は、.mass％でした。粘度、水分、全酸価、全塩基価の各データは、前回同様に良好でした。
報告№108-7004 報告№108-7004 | 分析№108-00434 分析№108-00434 | 108-00434 | 今回の採油は、対象設備の停止中にオイルゲージから実施しているため、油循環中に採油した場合に比較し、油中粒子の沈降の影響を受け、分析データが低濃度に出る可能性があります。今回の分析は以上のことを踏まえて結果を検討しました。分析の結果、シリンダ、ピストンリング等の摩耗が確認されたものの、摩耗の状態はいずれも軽微であり、継続使用可能と判断します。但し、SOAPによる油中金属濃度でリン、亜鉛、カルシウムが多く検出されました。これらの元素が検出された要因は、油の添加剤成分が析出したためと思われます。中でもSOAP－T法の固形分を検出した結果で、カルシウムがppm検出されましたが、このカルシウムは、軸受メタルなどの摺動面の油膜に噛み込むサイズであることが多く、その影響でメタルなどの金属表面で切削摩耗が発生し、軸受寿命が短命化することがあります。カルシウムがこのように高濃度になるのは、一般に、ディーゼルエンジンの燃焼ガスや未燃焼ガスが、燃焼室から潤滑部に入り込んでいるため起きていると推定されます。この現象は、オイルリングやトップリングが正常であれば、発生しにくいものですが、オイルリングなどが摩耗していると、燃焼ガスや未燃焼ガスが燃焼室から潤滑油中に入いり易くなると思われます。カルシウム濃度がこのように高い場合、軸受メタルは比較的短時間で摩耗する事を当社の研究で判明していますが、本機は、稼働率が極めて低い非常用ディーゼル発電機であるため、稼働率の高い営業用ディーゼル発電機に比較し、メタル摩耗の進展も極めて小さいと思われます。潤滑油は、物理的性状を示す水分、全酸価、IRを除く項目は良好でしたが、水分がppmと当社推奨の管理限界値を超えていました。発錆予防のため水分除去を実施することを推奨します。全酸価がmgKOH/gと新油値mgKOH/gに比較して若干高く、IRの結果で油劣化の兆候を示すカルボン酸の吸収が確認されたことから、劣化していることが確認できました。これらのことから、潤滑油は、メタル摩耗の進展予防策として、μm以下のカルシウムを濾過できる精密な濾過機で潤滑油を濾過し、汚染度を正常にされることを併せて推奨します。尚、上述しましたように、今回の採油は停止中の採油であるため、運転中の採油に比較して汚染度は低目に出ている可能性があります。次回採油のタイミングは、粒子の沈降の影響を極力抑え、油中粒子が均一な分散状態に近い状態で採油が実施できるように、対象設備の運転中、または停止直後に採油を実施されることを推奨します。【】全酸価はmgKOH/gと新油値mgKOH/gに比較して高く、IRの結果、油劣化の兆候を示すカルボン酸の吸収が確認されたことから、油の劣化が確認されました。粘度は良好と判断します。粘度は.mm/sと新油値.mm/sに比較して、粘度変化率は-％で、当社推奨の管理限界値である±％以内にあり、良好と判断します。水分は当社推奨の管理限界値を超えていました。水分はppmと当社推奨の管理限界値のを超えていました。全酸価は油の劣化が確認されました。全酸価はmgKOH/gと新油値mgKOH/gに比較して高く、IRの結果、油劣化の兆候を示すカルボン酸の吸収が確認されたことから、油の劣化が確認されました。全塩基価は良好と判断します。全塩基価はmgKOH/gと新油値mgKOH/g以上であることから、良好と判断します。IRの結果、油劣化の兆候を示すカルボン酸の吸収が確認されました。IRの結果、油劣化の兆候を示すカルボン酸の吸収が確認されました。【】計数汚染度は汚染されていました。計数汚染度はNAS級以上でした。計数汚染度はNAS級以上と汚染されていました。重量汚染度はmg/mlでした。重量汚染度はmg/mlでした。粒度分布は以下の通りでした。粒度分布は.μmにピークが確認されました。【機器の潤滑状態】SOAPによる油中金属濃度の結果、油の添加剤成分であるリン、亜鉛、カルシウムが多く検出されました。異常摩耗の早期発見パラメータであるフェログラフィーのIs値がの乗と高く、摩耗粒子の形態観察の結果、μm未満の鉄系摩耗粒子が多く観察されました。SOAPによる油中金属濃度の結果、鉄が比較的多く検出されました。SOAPによる油中金属濃度の結果、鉄、鉛、油の添加剤成分であるリン、亜鉛、カルシウム、マグネシウムが検出されました。SOAPによる油中金属濃度の結果、油の添加剤成分であるカルシウムが比較的多く検出されました。SOAPによる油中金属濃度の結果、鉄、銅、クロム、錫、油の添加剤成分であるリン、亜鉛、カルシウム、マグネシウムが検出されました。フェログラフィーの結果、μm未満の鉄系摩耗粒子が多く観察されました。異常摩耗の早期発見パラメータであるフェログラフィーのIs値がの乗と高く、摩耗粒子の形態観察の結果、μm未満の鉄系摩耗粒子が多く観察されました。
報告№106-4577 報告№106-4577 | 分析№106-02444 分析№106-02444 | 106-02444 | 目的前回からの追跡調査を実施する。考察分析の結果、前回と同じく摩耗粒子形態観察でフレッティングにより発生した赤錆が多く観察されたものの、摩耗の安定が確認されたことから、現在のところ、転がり軸受およびギヤは継続使用可能と判断します。これらのことは、前回に比較して計数汚染度はランク減少したこと異常摩耗の早期発見パラメータであるフェログラフィーのIs値がと良好の範囲にあり、摩耗粒子形態観察の結果、μm以下のマイルドな摩耗粒子、フレッティングにより発生した赤錆が多く観察されたことSOAP／D－SOAPの結果、鉄および銅濃度に大きな変化がないこと以上のことから判断しました。トライボ診断では、バックラッシの増加量を分析結果から計算できますので、構造が確認できる図面、ギヤの形式、歯形、モジュール、歯数、回転数、増速比、歯幅をお知らせ下さい。計算結果をご報告いたします。は良好と判断します。計数汚染度は良好と判断します。計数汚染度はNAS級と当社推奨の管理限界値のNAS級以内であり、良好と判断します。重量汚染度は.mg/mlでした。重量汚染度は.mg/mlでした。機器の潤滑状態摩耗粒子形態観察でフレッティングにより発生する赤錆が多く観察されたものの、転がり軸受およびギヤは継続使用可能と判断します。SOAPの結果、鉄および銅が検出されました。SOAPの結果、摩耗により発生した鉄および銅、油の添加剤成分であるリンが検出されました。D－SOAPの結果、鉄が検出されました。D－SOAPの結果、摩耗により発生した鉄、外部から混入したカルシウム、ナトリウムが検出されました。フェログラフィーの結果、フレッティングにより発生した赤錆が多く観察されました。異常摩耗の早期発見パラメータであるフェログラフィーのIs値がと良好の範囲にあるものの、摩耗粒子形態観察の結果、μm以下のマイルドな摩耗粒子、フレッティングにより発生する赤錆が多く観察されました。粒度分布潤滑油粒子の粒度分布は、粒径分布の状態から潤滑状態を知る有効なパラメータとして高濃度な汚染状態に用いられます。しかし、今回測定した結果は、ミル潤滑油としては汚染度が非常に清浄であり診断に有効なデータは得られませんでした。そのため、粒子濃度は低く、汚染状態も正常であることが推定されました。
報告№109-09136 報告№113-00356 | 分析№109-001160 分析№113-001405 | 113-001405 | 分析の結果、潤滑油の劣化はなく、汚染度は良好な範囲にあることから、継続使用可能と判断します。減速機減速機は継続使用可能な状態にあると判断します。但し、将来的な摩耗進行の有無を確認するためにも傾向監視を継続することが有効です。定期的な分析今後懸念される疲労摩耗の進行を監視するため、定期的に分析を実施することを推奨します。は、フェログラフィーおよびSOAP/D-SOAPの結果から総合的に判断した結果、継続使用は可能ですが、今後の機器の機能を確認するためにも傾向管理が有用と考えます。フェログラフィー【定量分析：Is値】Is値は異常摩耗の早期発見パラメータのつで、摩耗程度を定量化するために用います。前回に比較してIs値はの乗から乗に低下し、やや高い値でした。フェログラフィー【定性分析：摩耗粒子および摩耗形態観察】分析結果から観察された代表的な粒子は、以下の通りでした。正常な摩耗粒子・潤滑状態が正常なマイルド摩耗により発生。疲労摩耗粒子・繰返し応力を受けて発生。Iカップリング発光分光分析【SOAP/D-SOAP】【SOAP-T】検出された金属元素から発生箇所を推定すると、以下の通りでした。鉄、ニッケル、錫、亜鉛・ギヤ、軸受等リン・添加剤カルシウム、アルミニウム、ケイ素、ナトリウム、マグネシウム・外部混入異物前回に比較して、計数汚染度はNAS級からNAS級にランク上昇しているものの、当社推奨の管理限界値以下であり、良好でした。前回同様に粘度、水分、全酸価、IRの各データは良好でした。
報告№109-09136 報告№113-00286 | 分析№109-001160 分析№113-001142 | 113-001142_date131105 | 潤滑油の劣化は確認されなかったものの、油中の汚染度がやや高いことから、異物の影響で将来的に、摩耗が進行することが懸念されることからに示す対策を推奨します。減速機減速機は継続使用可能な状態にあると判断します。但し、摩耗粒子の形態観察で疲労摩耗粒子が比較的多く観察されたことから、今後の摩耗進行の有無を確認するためにも傾向監視を継続することが有効です。定期的な分析今後懸念される疲労摩耗の進行を監視するため、定期的に分析を実施することを推奨します。フェログラフィーおよびSOAP-Tのデータから総合的に解析した結果、継続使用は可能ですが、今後の機器の機能を確認するためにも傾向管理が有用と考えます。フェログラフィー【定量分析：Is値】Is値は異常摩耗の早期発見パラメータのつで、摩耗程度を定量化するために用います。今回のIs値はの乗と、やや高い値でした。フェログラフィー【定性分析：摩耗粒子および摩耗形態観察】分析結果から観察された代表的な粒子は、以下の通りでした。疲労摩耗粒子・繰返し応力を受けて発生。Iカップリング発光分光分析【SOAP-T】検出された金属元素から発生箇所を推定すると、以下の通りでした。鉄、クロム、錫、亜鉛・ギヤ、軸受等リン・添加剤錫、カルシウム、アルミニウム、ナトリウム、モリブデン・外部混入異物亜鉛を使用した箇所の溶出・摩耗SOAP-Tの結果、亜鉛がppm検出されました。亜鉛を使用した箇所の溶出・摩耗が発生していると思われます。亜鉛メッキ等であった場合、耐食性が低下して腐食に進展することが懸念されます。計数汚染度はNAS級と、当社推奨の管理限界値以下であるものの、やや高い値でした。SOAP-Tで油の添加剤成分であるリンが検出され、フィルタ表面の異物観察で表面が茶褐色であり、粘ちょう物、金属片、鉄錆、砂等が観察されたことから、汚染度が高い要因は、スラッジ、摩耗、外部混入異物の影響と思われます。潤滑油の劣化状態粘度、水分、酸価、IRの各データは良好でした。
報告№109-09136 報告№110-00485 | 分析№109-001160 分析№110-002191 | 110-002191 | は、油の粘度、油中のスラッジの発生量を判断パラメータに、粘度、全酸価、IR、RBOTで評価します。分析の結果、油の粘性を示す粘度は、新油値の.mm/sに比較して粘度変化率が+％の.mm/sとほぼ変化はなく、また油中のスラッジの発生量を示す全酸価は、新油値の.mgKOH/gに対して.mgKOH/gでほぼ変化が見られず劣化は確認されなかった。さらにはIRの結果でも油が劣化した場合に発生するカルボン酸の発生も確認されていないものの、酸化防止剤の残存量を示すRBOTは、限界値minに比較してminと当社推奨の管理限界値以上にあるものの低下していました。また、IRの結果、新油のIRスペクトルと一致しない箇所が確認されたことから、異種油の混入または油名の誤りなどが考えられます。なお、使用油の使用期間または使用時間が不明であったため、ご要求の油の余寿命に関する検討は行えませんでした。可能であれば、これらの情報をご提供下さい。汚染度油中の水分を計測した結果、水分はppmと新油と同等であり、継続使用可能な状態にあることが確認されました。IRの結果から異種油の混入または油名の誤りの可能性がありますので、使用油名を再度ご確認下さい。これらのことが確認されなかった場合は、潤滑油は酸化防止剤の減少と判断されますので、以下の対策が必要となります。RBOT値がminを切り、酸化防止剤が減少しています。継続使用している場合、次回定検前に当社推奨の管理限界値に到達する可能性があります。早めに更油を実施することを推奨します。
報告№108-0387 報告№109-09096 | 分析№108-02609 分析№109-000962 | 109-000962 | 軸受の潤滑状態および定期試験を実施し、前回データと照合した結果、油中摩耗粒子の減少が確認されています。油中の粒子濃度は、油膜破断による発生や、油槽内などでの沈降が均衡したところで一定、いわゆる平衡状態になりますが、このバランスが崩れると増加する場合と減少する場合とに分かれます。本軸受では、油中の粒子が減少する要因となるフィルタ類は設置されておらず、濾過による減少は考えられませんので、油中の摩耗粒子が減少したのは、摩耗粒子がほとんど発生せず、油槽内部での沈降があったためと考えられます。以上のことから、本軸受は摩耗の進行がなく、潤滑状態は安定した状態にあったものと判断します。これらのことは、前回に比較して、計数汚染度はランク減少し、SOAP／D-SOAPの鉄および錫濃度に変化がないこと異常摩耗の早期発見パラメータであるフェログラフィーのIs値がの乗と良好の範囲にあること以上のことから判断しています。潤滑油の基本特性潤滑油の基本特性は、良好の範囲にあることから、本試料油は継続使用可能と判断します。
報告№109-09136 報告№111-00738 | 分析№109-001160 分析№111-003762 | 111-003762 | 潤滑油は継続使用可能な状態にあると判断します。重量汚染度は良好でした。粘度、水分、酸価の各データは良好でした。酸価が.mgKOH/gと新油値の.mgKOH/gに比較して高いのは、年月に投与したTS－の影響であり、異常ではありません。
報告№107-0366 報告№112-00693 | 分析№107-01900 分析№112-003221 | 112-003221 | 濾過前の試料油を分析した結果、観察された摩耗粒子の量は少であるものの、金属潤滑部が局部的に油膜切れを起して発生する約μmサイズのシビア粒子が観察されました。シビア粒子は、凝着摩耗に分類されます。この摩耗粒子は、摺動面で凝着、破断を繰り返し、この過程で生じる移着粒子が成長して摩耗粒子となります。そのため、摺動面では局部的に油膜切れが発生していることを示しています。この状態が継続した場合、摩耗粒子のサイズは徐々に大型化していき、最終的には軸受の損傷に至る場合があります。これらの障害発生に対する弊害を勘案の上、ヶ月以内に再度分析を実施し、汚染度および摩耗の進行状況を確認されることを推奨します。
報告№109-09136 報告№110-00204 | 分析№109-001160 分析№110-000788 | 110-000788 | の変化を示す分析項目は、粘度、全酸価、IR、RBOTですが、年月日採油分の試料を分析した結果が、当社データベースに保管されていました。今回は、これらのデータと比較し評価します。・前回年月日から年ヶ月間経過後の今回の粘度を比較した結果、粘度変化率は+％で、ほとんど変化していないことがわかりました。・全酸価は年ヶ月の間に+.mgKOH/gの微量な上昇に留まっていました。・油の残存寿命を示すRBOTは、年ヶ月でmin減少していました。RBOTの減少傾向は、限界付近まで直線的な現象を示すことがわかっていることから、これらを基に計算すると限界値到達予測日は年月と推定されました。・油のスラッジの生成の有無を確認する赤外線吸収スペクトルの結果、スラッジの発生は確認されました。このように、を示す粘度、全酸価、RBOT、IRの各データはRBOTに減少傾向が確認されていますが、全て良好な範囲にあり、継続使用可能な状態にあることが分かりました。また、油の残存寿命を示すRBOTの結果から、本試料油の余寿命は年ヶ月であることが推定できました。を示す分析項目は、計数汚染度と重量汚染度です。計数汚染度はNAS級、重量汚染度は.mg/mlと浄油機の効果で清浄な状態に保たれていることが確認されました。を示す分析項目は、フェログラフィーおよびSOAP／D－SOAPです。摩耗状態は、異常摩耗の早期発見パラメータであるフェログラフィーのIs値であらわされますが、Is値はのマイナス乗と良好の範囲にありました。また、SOAP／D－SOAPの結果、添加剤成分であるリンと亜鉛が比較的多く検出されていますが、圧油装置で摩耗により検出される鉄や銅は検出されませんでした。結論◎操作油の性状変化本試料油は、分析の結果から残存寿命があと年ヶ月であり、粘度、全酸価なども正常な範囲であったことから、油の性状としては良好であると思われましたが、油中金属濃度の亜鉛濃度が大きく減少していたのが特徴的でした。モービルヘビーメディアムJでは、潤滑油の酸化防止と耐摩耗性向上を目的に亜鉛系添加剤が添加されていますが、この亜鉛系添加剤は断熱圧縮熱などの影響で分解し反応生成物としてスラッジを発生させることが知られています。圧油システムは、アンローダー等で断熱圧縮が頻繁に発生する構造となっていることから、圧縮熱による亜鉛系添加剤の熱分解を避けるのは難しく、本試料油の場合は、年月から年月までの約年間で亜鉛濃度がppm減少していたことから、この間にppm分のスラッジが発生し続けてバルブ類の不動作現象に関与したものと思われました。水車発電機の圧油系統で発生したスラッジは、系統内で温度が低くなりやすい細管部やバルブ類などで析出しやすくなることから、これまで頻発していたバルブトラブルは亜鉛系添加剤のスラッジ化が原因であったと思われます。尚、当該設備には精密な濾過機が設置され、汚染度が常時正常に維持されていることから、汚染度や粘度変化、或いはRBOTなどの一般的な分析結果だけではバルブの動作障害の発見にはつながらないと思われます。◎油中の摩耗粒子などの固形物は、浄油機が設置されているため、精密に除去されていますが、油溶性のスラッジなどは濾過できないことから、異常を検出しにくいと思われます。そのため、摩耗に変化が生じても検出でき難い状況にあります。摩耗状態を評価する場合は、浄油機の入口と出口から採油を実施し、濾過効率を基に摩耗の進行状況を確認する方法がありますので、必要な場合は当社営業窓口にお申し付け下さい。これまでの経緯から、確認されたスラッジは配管や油槽の内壁にも付着していると思われます。現状では、油中に浮遊しているスラッジは浄油機により除去されていると思われますが、配管や油槽の内壁に付着しているスラッジは除去できていないと考えられます。今後、使用時間が経過するにつれて、配管や油槽内壁に付着するスラッジ量が増加し、温度の低い箇所で析出してバルブやストレーナに付着し障害を引き起こす可能性が考えられます。障害発生のメカニズムは、以上のようなことが考えられますので、配管や油槽の内壁に付着しているスラッジを除去しておくことを推奨します。除去方法は、当社が大手電力会社の水力発電所で数多くの実績がある工法がありますので当社営業窓口にお申し付け下さい。
報告№109-09447 報告№113-00255 | 分析№109-002782 分析№113-000969 | 113-000969 | 分析の結果、、汚染度は共に良好の範囲にあることから、継続使用可能な状態にあると判断します。軸受は継続使用可能な状態にあると判断します。はフェログラフィーの結果から総合的に判断した結果、正常な状態にあると考えられます。フェログラフィー【定量分析：Is値】Is値は異常摩耗の早期発見パラメータのつで、摩耗程度を定量化するために用います。Is値は前回に比較してのマイナス乗からマイナス乗と、低い値でした。フェログラフィー【定性分析：摩耗粒子および摩耗形態観察】分析結果から観察された全ての粒子量は少でした。前回に比較して水分濃度に大きな変化はなく、計数汚染度はNAS級から等級に変化はなく、良好でした。粘度、酸価の各データは良好でした。
報告№109-09136 報告№111-00488 | 分析№109-001160 分析№111-002233 | 111-002233 | 潤滑油は継続使用可能な状態にあると判断します。本試料油は、機器停止中に採油されています。機器が停止している状態では、別紙油粒子の沈降の影響に示すように油槽内で撹拌がなくなり固形物が沈降します。今後の採油は、極力運転中もしくは停止直後の油槽中層部から実施されることを推奨します。計数汚染度、重量汚染度は共に良好でした。粘度、水分、酸価、IRの各データは良好でした。
報告№105-0393 | 分析№105-02617 | 105-02617 | ）濾過前の試料油を分析した結果、摩耗粒子形態観察でフレッティングにより発生したμm未満の赤錆が多く観察された。）粘度が.mm/sと新油のmm/sに比較して、粘度変化率は+.％で、やや不良領域にありました。）フレッティングの発生フレッティングの発生要因は、スラストランナー固定部やスラストメタル台金部の鉄系材料が接合されたり、勘合されたりする部分から発生します。フレッティングによる赤錆が少量発生しても直ちに異常ではありませんが、場合によっては、これらの粒子、赤錆が軸受摺動面に噛み込み、摩耗を進行させる場合があります。）粘度の上昇現在、ISOVGからISOVGに移行しているため異常ではなく、本試料油は継続使用可能と判断します。これらの障害発生に対する弊害を勘案の上、次年度の分析では赤錆が軸受摺動面に噛み込み摩耗が進行することに注意が必要です。
報告№109-09136 報告№110-00326 | 分析№109-001160 分析№110-001451 | 110-001451 | 摩擦面で発生している摩耗の形態や潤滑状態は、フェログラフィーで得られた摩耗粒子の観察結果から評価します。同法は、摩耗粒子を含んだ試料油を磁力で油と粒子とに分離する技術で、分離された摩耗粒子を解析することによって潤滑状態の健全性や摩耗粒子の発生原因を診断するものです。摩耗粒子と摩耗形態観察された粒子は、潤滑状態が正常な場合に発生する摩耗粒子局部的に高圧・高温となる場合に発生するフリクションポリマでした。以上から潤滑部で発生している摩耗は正常なマイルド摩耗であることが分かりました。また、局部的に高圧・高温になっている箇所があることも確認されました。フリクションポリマは、潤滑油が軸受軌道面に押し込められ高圧状態になると同時に、圧縮熱により高温状態になった結果、基油自身重合反応を起こし生成することが知られています。そのため、高圧高温状態の解消がなされなければ、潤滑油の劣化が進行し、粘度上昇に因る潤滑異常に進展する場合があります。潤滑状態異常摩耗の早期発見パラメータであるIs値は、潤滑状態がやや厳しいの乗となっていました。汚染度水分濃度は、前回同様に管理基準以内にあり良好でした。粘度、全酸価、RBOTの各データは、前回同様に管理基準以内にあり良好でした。本試料油の添加剤は、一般に、タービン油に比較して極圧添加剤や摩耗防止剤などの濃度が高く、この影響でRBOT試験の結果が変動する傾向があります。そのため、ギヤ油の余寿命の評価をタービン油と同等の精度で得るには、RBOTの結果に加え、粘度、全酸価、IRなどのデータを総合的に判断することが必要です。本試料油は、機器停止中に潤滑油タンクドレン弁から採油されています。ドレン弁の汚染度は、一般的に汚染度が高濃度であり、尚且つ、機器が停止している状態では油槽内で撹拌がなくなり固形物が沈降するため、油中汚染度が更に高くなると推定されます。このような悪条件にもかかわらず、分析の結果から異常な摩耗状態を示す摩耗粒子は確認されなかったことからコンプレッサー内の各摺動部は継続使用可能な状態にあると判断します。但し、機器内部で摩耗が僅かに発生していますので、以下の対策を推奨します。今後、摩耗の進行状況を監視するため、定期的に分析を実施し、摩耗の進行状況を確認することを推奨します。
報告№109-09136 報告№110-00364 | 分析№109-001160 分析№110-001657 | 110-001657 | 金属元素と濃度の分析は、試料油を以上の高温で発光させ、その光を分光器で分光し、分光によって得られた光の強度と金属固有の波長とから元素を特定するIカップリング発光分光分析法を用います。また摩耗状態は、SOAP-T法により求めた金属成分と濃度にフェログラフィー法による摩耗粒子分析とを加味して総合的に評価しますが、摩擦面の摩耗機構と摩耗状態の判断は摩耗粒子の形態と、異常摩耗の早期発見パラメータであるIs値により判断します。Iカップリング発光分光分析供試のギヤ油を分析した結果、検出された金属はSOAPの結果表に示すように、鉄、銅、錫、リン、亜鉛、カルシウム、ナトリウムでした。これら検出された金属元素から発生箇所を推定すると、鉄、銅、錫・軸受等リン、亜鉛、カルシウム・オイル添加剤ナトリウム・外部混入異物であると思われます。このうち、機械部品が摩耗したと思われる元素はのグループです。フェログラフィー摩耗粒子分析結果から観察された粒子は、潤滑状態が正常な場合に発生する摩耗粒子金属潤滑部が局部的に油膜切れを起して発生するシビア粒子であったことから、潤滑部で発生している摩耗形態は、正常なマイルド摩耗とやや厳しい摩耗形態の凝着摩耗であることが分かりました。潤滑状態と摩耗形態異常摩耗の早期発見パラメータとして摩耗粒子を定量化して評価するフェログラフィーのIs値は、前回同様に潤滑状態がやや厳しいの乗となっていました。今回の採油は、機器停止中のストレーナ空気抜きから実施しているため、油中粒子濃度は低濃度になっているのが一般的ですが、それにもかかわらず本試料のIs値は前回同様の乗領域にあったことから、摺動部では摩耗が進行した可能性があると考えられました。但し、摩耗は若干発生しているものの、現時点では転がり軸受寿命の指標としている摩耗粒子が観察されていないことから、フレーキングの発生はないと判断します。前回に比較して計数汚染度はNAS級からNAS級にランク増加し、やや高い値でした。フィルタ表面の異物観察で鉄錆、砂等が観察されたことから、汚染度が高い要因は、摩耗と外部混入異物の影響と思われます。粘度、水分、全酸価、IRの各データが良好でした。潤滑油は継続使用可能な状態にあると判断します。但し、転がり軸受軌道面の摩耗が進行している可能性があるため、以下の対策を推奨します。定期的な分析今後、摩耗の進行を監視するため、定期的に分析を実施し、摩耗の進行状況を確認することを推奨します。採油条件の改善今回の採油条件が、機器停止中にストレーナ空気抜きから実施しているため、異常な摩耗が発生していても見落としてしまう可能性があります。可能であれば、機器運転中または停止直後の油中粒子が十分に撹拌された状態で採油を実施し、再評価することを推奨します。
報告№109-09136 | 分析№109-001160 | 112-003125 | 潤滑油は継続使用可能な状態にあると判断します。前回に比較して、計数汚染度はNAS級からNAS級にランク低下し、当社推奨の管理限界値以下であり、良好でした。．前回同様に、粘度、水分、全酸価、IR、RBOTの各データは良好でした。
報告№109-09136 報告№113-00659 | 分析№109-001160 分析№113-002831 | 113-002831 | 潤滑油は物理的性状が良好の範囲にあるものの、重量汚染度が高い値でした。フィルタ残渣に確認された、銅系の摩耗粒子やカーボンの影響と考えられます。軸受は継続使用可能と判断しますが、今後の摩耗推移を確認するためにも傾向監視を継続することが有効です。更油重量汚染度が高いことから、油中の夾雑物が潤滑部に噛み込むことによる摩耗の進行が懸念されるため、更油を推奨します。定期的な分析今後の摩耗推移を監視するため、定期的な分析実施を推奨します。最適な採油方法本試料油は、機器停止中に廃油口から採油されているため、別紙油中粒子の沈降の影響に示すように、油中粒子が油槽底部に沈降し、分析データが高濃度に出ている可能性があります。正確なデータによる診断を行うためにも、今後の採油は、極力運転中もしくは停止直後の油槽中層部から実施されることを推奨します。異常摩耗の早期発見のパラメータであるIs値は、前回の-レベルからレベルに上昇し、やや高い値でした。また、潤滑部の摩耗が認められたため、定期的に潤滑油分析を実施し、摩耗推移を監視することが有用と考えます。フェログラフィーで観察された代表的な粒子は、以下の通りです。正常な摩耗粒子・潤滑状態が正常なマイルド摩耗により発生。シビア粒子・潤滑状態がやや厳しい凝着摩耗により発生。極微小領域で油膜切れが発生したことを示します。シビア粒子は、摩擦面が将来的に異常摩耗へ進展する可能性を示唆しているため、傾向監視が有用と思われます。詳細は、別紙傾向監視が必要な摩耗粒子をご覧ください。SOAP-Tで銅がppmと比較的高い値で検出されたことから、銅を使用した箇所の摩耗が発生していると考えられます。転がり軸受は保持器に銅を使用している場合があり、保持器の摩耗が進行することで転動体とのギャップが大きくなると共に振動が増大し、摩耗の進行につながることが懸念されます。水分、計数汚染度の各データは良好です。重量汚染度はmg/mlと当社推奨の管理限界値を超えていました。汚染度が高い要因は、フィルタ残渣に確認された銅系の摩耗粒子やカーボンの影響と考えられます。粘度、酸価、IR、RBOTの各データは良好です。
報告№108-0272 報告№108-0272 | 分析№108-01953 分析№108-01953 | 108-01953 | 潤滑油が黒化していた。トライボ診断を実施し、汚染度、潤滑状態を確認するとともに、潤滑油の黒化原因を検討する。今回の採油は、対象設備の停止中にマンホールから実施しているため、油循環中に採油した場合に比較し、油中粒子の沈降の影響を受け、分析データが低濃度に出る可能性があります。このことを踏まえて結果を検討しました。潤滑油の黒化原因一般に、潤滑油が黒化する原因は以下のつが考えられます。摩耗粒子の増加油の劣化汚染粒子の混入これらの推定される原因を以下の分析結果から確認しました。計数汚染度がNAS級と当社推奨の管理限界値を超えていた異常摩耗の早期発見パラメータであるフェログラフィーのIs値がの乗と高く、摩耗粒子の形態観察の結果、金属接触が厳しい場合に発生するシビア粒子、金属接触が厳しく、且つ、摩擦熱が高い場合に発生する黒錆、銅合金が多く観察されたSOAPで銅、クロム、D－SOAPで鉄、鉛、銅、クロム、錫が検出された以上のことから、潤滑油が黒化した原因は、・シリンダ摺動面およびブッシュの摩耗粒子の増加・鉛、クロム、錫を使用した箇所の摩耗であり、整理すると潤滑油の黒化原因は、の摩耗粒子の増加によるものと考えられました。機器の潤滑状態異常摩耗の早期発見パラメータであるフェログラフィーのIs値がの乗と高く、摩耗粒子の形態観察で金属接触が厳しい場合に発生するシビア粒子、金属接触が厳しく、且つ、摩擦熱が高い場合に発生する黒錆が支配的でした。更にSOAPで銅、クロム、D－SOAPで鉄、鉛、銅、クロム、錫が検出されました。以上の分析結果から、シリンダ摺動面およびブッシュや鉛、クロム、錫を使用した箇所では、厳しい金属接触が発生している推定されました。今後さらに摩耗が進行し、摺動部のギャップが増大することによるシビア摩耗への進展が懸念されますので、定期的に分析を実施し摩耗の進行状況を確認することを推奨します。尚、今後摩耗の発生部位を把握することが重要ですので、可能であれば、構造、寸法、材質が確認可能な図面等の資料をご提供下さい。今後の対策機器の潤滑状態の結果を受け、今後の対策は以下の通り推奨します。濾過による汚染度の改善計数汚染度がNAS級と当社推奨の管理限界値を超えており、今後バルブ類の動作障害やフィルタおよびストレーナの目詰まりが発生することが懸念されるため、予防処置として濾過実施を推奨します。
報告№108-0227 報告№113-00519 | 分析№108-01664 分析№113-002194 | 113-002194 | 潤滑は良好の範囲にあることから、潤滑油は継続使用可能な状態にあると考えられます。但し、油中の汚染度が高いことから、今後、油中の夾雑物が潤滑部に噛み込むことによる摩耗の発生が懸念されます。軸受は継続使用可能な状態にあると判断します。但し、今後の摩耗推移を確認するためにも傾向監視を継続することが有効です。定期的な分析今後、油中の固形異物が潤滑部へ噛み込み、切削摩耗が進行することが懸念されます。また、凝着摩耗の発生も確認されたことから、定期的に分析を実施し、汚染粒子数の増加および切削摩耗、凝着摩耗の推移を監視することを推奨します。最適な採油方法本試料油は、機器停止中に廃油口から採油されているため、別紙油中粒子の沈降の影響に示すように、油中粒子などの固形物は沈降の影響を受けて分析データが高濃度に出ていると推定されます。正確なデータによる診断を行うためにも、今後の採油は、極力運転中もしくは停止直後の油槽中層部から実施されることを推奨します。軸受の摩耗状態異常摩耗の早期発見のパラメータであるIs値は、前回のレベルからレベルに上昇し、高い値でした。また、潤滑部の摩耗が認められたため、定期的に潤滑油分析を実施し、摩耗推移を監視することが有用と考えます。フェログラフィーで観察された代表的な粒子は、以下の通りです。正常な摩耗粒子・潤滑状態が正常なマイルド摩耗により発生。シビア粒子・潤滑状態がやや厳しい凝着摩耗により発生。極微小領域で油膜切れが発生したことを示します。フリクションポリマ・局部的に高圧・高温となる場合に発生。砂等・外部から混入したと考えられます。シビア粒子は、摩擦面が将来的に異常摩耗へ進展する可能性を示唆しているため、傾向監視が有用と思われます。詳細は、別紙傾向監視が必要な摩耗粒子をご覧ください。計数汚染度は、前回のNAS級からランク上昇し、NAS級を上回っており、当社推奨の管理限界値を超えていました。粘度、水分、酸価、IRの各データは良好でした。
報告№107-0486 報告№107-0486 | 分析№107-02894 分析№107-02894 | 107-02894 | 分析の結果、全てのデータが良好であることから、この油は継続使用可能であり、潤滑状態も正常と判断します。は良好と判断します。粘度は良好と判断します。粘度はmm/sと新油値mm/sに比較して、粘度変化率は-.％で、当社推奨の管理限界値である±％以内にあり、良好と判断します。水分は良好と判断します。水分はppmと当社推奨の管理限界値の以下であり、良好と判断します。全酸価は良好と判断します。全酸価はと新油値に変化はなく、良好と判断します。IRの結果、良好と判断します。IRの結果、油劣化の兆候を示すカルボン酸の吸収が確認されていないことから、良好と判断します。RBOTの結果、良好と判断します。RBOTはminと当社推奨の管理限界値のmin以上であり、良好と判断します。は良好と判断します。計数汚染度は良好と判断します。計数汚染度はNAS級と当社推奨の管理限界値のNAS級以内であり、良好と判断します。重量汚染度は良好と判断します。重量汚染度は.mg/mlと当社推奨の管理限界値のmg/ml以内であり、良好と判断します。機器の潤滑状態機器の潤滑状態は正常と判断します。SOAPの結果は良好です。SOAPの結果、油の添加剤成分であるリンがppm検出されました。軸受の摩耗を示す錫は検出されていないことから、良好と判断します。D－SOAPの結果は良好です。D－SOAPの結果、外部から混入したカルシウム、ナトリウムが共に検出されました。軸受の摩耗を示す錫は検出されていないことから、良好と判断します。フェログラフィーの結果は良好です。異常摩耗の早期発見パラメータであるフェログラフィーのIs値が×のマイナス乗と良好の範囲にあり、潤滑状態は正常と判断します。
報告№109-09136 報告№109-09542 | 分析№109-001160 分析№109-003352 | 109-003352 | 分析の結果、全てのデータが良好であることから、、汚染状態ならびに潤滑状態は正常と判断します。潤滑油および軸受は継続使用可能な状態にあると判断します。
|  | 10500861 | 分析NO － 年月日 トライボシステム診断レポート会社名 ○○殿 分析項目 機種 新油 流動点 硫黄分 機番・使用箇所 ライン 引火点 反応 油名 軽油 水分 油種 残留炭素 採油日 年月日 蒸留性状 他情報 粘度 摩耗状態の判定良好注意要処置汚染状態の判定良好注意要処置良好注意要処置総合考察流動点はであった。引火点は.であった。水分はであった。％残留炭素分は.wt％以下であった。蒸留性状は別紙の通りであった。粘度はmm/sであった。硫黄分は.wt％以下であった。反応は中性であった。
報告№109-09136 報告№113-00303 | 分析№109-001160 分析№113-001242 | 113-001242 | 分析の結果、良好な範囲にあるものの、計数汚染度が前回同様にNAS級とやや高い値でした。今後、油中の汚染物が軸受摺動面に噛み込み摩耗が進行することが懸念されます。軸受は継続使用可能な状態にあると判断しますが、D-SOAPで前回に比較して軸受メタルの主成分である錫が増加していました。軸受メタルの摩耗が進行していることから、今後さらに摩耗が進行することが懸念されるため、に示す対策を推奨します。定期的な分析今後懸念される軸受メタルの摩耗進行を監視するため、定期的に分析を実施し、摩耗の進行状況を確認することを推奨します。はフェログラフィーおよびSOAP／D-SOAPの結果から総合的に判断した結果、継続使用は可能ですが、今後の機器の機能を確認するためにも傾向管理が有用と考えます。フェログラフィー【定量分析：Is値】Is値は異常摩耗の早期発見パラメータのつで、摩耗程度を定量化するために用います。前回に比較してIs値はのマイナス乗からマイナス乗と、低い値でした。フェログラフィー【定性分析：摩耗粒子および摩耗形態観察】分析結果から観察された全ての粒子量は少でした。Iカップリング発光分光分析【SOAP／D-SOAP】検出された金属元素から発生箇所を推定すると、以下の通りでした。検出された金属元素 分類 鉄、鉛、銅、アンチモン、錫 軸受等 カルシウム、アルミニウム、ナトリウム 外部混入異物 軸受メタルの摩耗D-SOAPの結果、前回に比較して軸受メタルの主成分である錫がからppmに増加していたことから、軸受メタルの摩耗が進行していることが確認されました。分析結果から軸受メタルの摩耗深さを求めました。摩耗深さは、D-SOAPの結果で得られている錫濃度ppmと油量L、そして、メタル面積の約分の程度が摩耗したと仮定して求めました。その結果、メタル表面の平均的な摩耗深さは約μmとなります。次ページ図に示すように、メタル表面の平均的な摩耗深さは前回に比較して約μmから約μmに増加しています。現状は継続使用可能と判断しますが、今後の軸受メタルの摩耗進行に注意が必要です。今後メタルの摩耗が進行して摩耗深さがメタルの表面粗さに達した場合、メタルの一部が鏡面状態となり焼付が発生することが懸念されます。メダルの表面粗さを軸受表の一般的な粗さであるsと仮定すると、今後、平均的な摩耗深さがμmに達するのは図に示すように年月と推定されました。但し、本機は、年月から、摩耗深さの増加傾向が早くなっているため、このことを基に今後の摩耗傾向を計算にした結果、次ページの図に示すように、平均的な摩耗深さがμmに達するのは年月と推定されたことから、定期的な分析による軸受メタルの摩耗進行を監視することを推奨します。計数汚染度は、前回に比較してNAS級から等級に変化はないものの、やや高い値でした。フィルタ表面の異物観察で金属片、鉄錆、砂等が観察されたことから、汚染度が高い要因は、摩耗と外部混入異物の影響と思われます。粘度、水分、酸価、IRの各データは、前回同様に良好でした。
報告№109-09136 報告№110-00517 | 分析№109-001160 分析№110-002355 | 110-002355 | Iカップリング発光分光分析供試のタービン油を分析した結果、SOAP／D－SOAPで鉄、銅、錫、亜鉛、カルシウム、バリウム、アルミニウム、ケイ素、ナトリウム、マグネシウムが検出されました。これらの検出された金属元素から発生箇所を推定すると鉄、銅、錫・軸受等亜鉛、カルシウム、バリウム、アルミニウム、ケイ素、ナトリウム、マグネシウム・外部混入異物であると思われます。このうち、機械部品が摩耗したと思われる元素はのグループです。ケイ素の検出SOAPでケイ素がppm検出されました。一般に、潤滑油中からケイ素が検出された場合の原因として、シリコン油或いは、シリコン系の添加剤が検出されるフェログラフィーおよびフィルタ表面の異物観察で砂が多く観察されて検出されるシリコングリースをシール部に塗布している場合、このシリコングリースが潤滑油に混入して検出されるなどが挙げられますが、今回検出が比較的高濃度であることからの可能性が考えられます。については、分析結果では確認することが出来ませんので、これに関する情報があれば提供をお願いします。フェログラフィー異常摩耗の早期発見パラメータとして摩耗粒子を定量化して評価するフェログラフィーのIs値は、潤滑状態がやや厳しいの乗でした。摩耗粒子の形態で比較的多く観察された粒子は、潤滑状態が正常な場合に発生する摩耗粒子と金属潤滑部が局部的に油膜切れを起こして発生するシビア粒子、局部的に高圧・高温となる場合に発生するフリクションポリマ、そして外部から混入したと思われる鉄錆、樹脂等でした。このような摩耗粒子が観察された場合には、潤滑部では正常なマイルド摩耗と凝着摩耗が発生していることが分かります。フリクションポリマは、潤滑油が軌道面に押し込められ高圧状態になると同時に、圧縮熱により高温状態になった結果、基油自身が重合反応を起こし生成することが知られています。そのため、高圧高温状態の解消がなされなければ、潤滑油の劣化が進行し、粘度上昇に因る潤滑異常に進展する場合があります。計数汚染度は当社推奨の管理限界値に到達し、重量汚染度は当社推奨の管理限界値を超えていました。フィルタ表面の異物観察で金属片、鉄錆、砂等が観察されたことから、汚染度が高い要因は、摩耗と外部混入異物の影響と思われます。IRの結果、IRチャートに示すように新油に比較して異なるピークが確認されたことから、油名が違うか、或いは、異種油が混入した可能性があります。尚、別紙RBOTの減少傾向から油の余寿命を求めた結果、この減少傾向のまま継続使用した場合は、年月には限界値に到達すると推定されました。継続使用していた場合、既に当社推奨の管理限界値に到達していたと思われます。潤滑油および軸受は継続使用可能な状態にあるものの、摩耗の進行が懸念されるため、以下の対策が必要です。定期的な分析摩耗の進行を監視するため、定期的に分析を実施し、摩耗の進行状況を確認することを推奨します。再分析の時期を理論的に求めたところ、最短で約時間となります。この時間は、油中汚染物が均一になるために必要とする時間であり、この時間を経過すれば、油が入れ替わっていても再分析の結果から状態の傾向を確認することが可能となります。そのため、試運転などで数時間の運転が可能であれば、より的確に状況が確認できますので再分析を推奨します。油槽内の清掃潤滑油が汚染されていることから、油槽内は汚染されていると思われます。更油をする際には、油槽内を清掃し、更油する新油もNAS級程度の清浄な潤滑油を更油することを推奨します。シリコン系のグリースや添加剤の確認シリコン系の添加剤やグリースを使用している箇所があるかについてご確認下さい。異種油の混入、油名の確認異種油の混入の有無、油名を再度ご確認下さい。
報告№109-09136 報告№111-00411 | 分析№109-001160 分析№111-001954 | 111-001954 | 酸化安定度の結果から油の劣化は確認されませんでした。本試料油のコンプレッサー油は、タービン油に比較して極圧添加剤や摩耗防止剤などの濃度が高く、この影響で酸化安定度の結果が変動する傾向があります。そのため、タービン油と同様の精度を得るには、粘度、酸価、有機物・有機化合物などの分析を実施し、これらのデータから総合的に判断することを推奨します。酸化安定度はminであり、当社推奨の管理限界値のmin以上であることから、良好と判断します。
|  | 10402065 | 分析NO － 年月日 トライボシステム診断レポート会社名 ○○殿 分析項目 機種 新油 粘度指数 流動点 機番・使用箇所 ラインサブ 粘度 引火点 油名 キャッスルオートフルードDⅡ 水分 全塩基価 油種 車両用特殊潤滑油 全酸価 銅板腐食 採油日 年月日 NAS等級 粘度 他情報 重量汚染度 摩耗状態の判定良好注意要処置汚染状態の判定良好注意要処置良好注意要処置総合考察＜＞粘度指数はであった。粘度はmm/s、粘度は.mm/sであった。水分はppmであった。全酸価は.mgKOH/gであった。汚染度NAS級＜、重量汚染度.mg/mlであった。流動点はであった。引火点はであった。全アルカリ価はmgKOH/gであった。銅板腐食はaであった。
報告№109-09136 報告№111-00313 | 分析№109-001160 分析№111-001468 | 111-001468 | 潤滑油および軸受は継続使用可能な状態にあると判断します。但し、外部から混入したと思われる鉄錆、砂等が観察されたことから、以下の対策を推奨します。定期的な分析油中の汚染度が高いことから、観察された異物等が軸受摺動面に噛み込み摩耗が進行することが懸念されるため、ヶ月後に再分析を実施し、汚染度および摩耗の進行状況を確認することを推奨します。最適な採油方法本試料油は、機器停止中に下部ドレンから採油されています。機器が停止している状態では、別紙油粒子の沈降の影響に示すように油槽内で撹拌がなくなり固形物が沈降するため、油中汚染度は高くなると推定されます。今後の採油は、極力運転中もしくは停止直後の油槽中層部から実施されることを推奨します。フェログラフィー異常摩耗の早期発見パラメータとして摩耗粒子を定量化して評価するフェログラフィーのIs値は、潤滑状態が正常なの乗でした。Iカップリング発光分光分析供試のタービン油を分析した結果、検出された金属元素は、SOAPの結果表に示すように、鉄、錫、カルシウム、ナトリウムが検出されました。これらの検出された金属元素から発生箇所を推定すると鉄、錫・軸受等カルシウム、ナトリウム・外部混入異物であると思われます。このうち、機械部品が摩耗したと思われる元素はのグループです。計数汚染度、重量汚染度は共に良好でした。但し、フィルタ表面の異物観察で鉄錆、砂等が観察されたことから、汚染度が高い要因は、摩耗と外部混入異物の影響と思われます。
報告№102-8121 | 分析№102-03143 | 102-03143 | 精点Aを実施した結果、摩耗粒子形態観察で、異常な摩耗状態を示すμmサイズの大型のシビア粒子が見られました。視野に個と観察された粒子は少ないものの、念のため、ヶ月以内に再度分析を実施し、汚染状況及び摩耗の進行状況を確認されることを推奨します。これらのことは、異常摩耗の早期発見パラメータであるフェログラフィーのIs値が、.と良好の範囲にあるものの、摩耗粒子の形態観察の結果、μmサイズの大型のシビア粒子が観察されたことから判断しました。
報告№108-0411 報告№110-00174 | 分析№108-02744 分析№110-000691 | 110-000691 | ・摩耗状態摩耗状態は、潤滑油中に含まれる金属成分とその濃度を調査し、調査の結果から評価します。金属元素と濃度の分析は、試料油を以上の高温で発光させ、その光を分光器で分光し、分光によって得られた光の強度と金属固有の波長とから元素を特定するIカップリング発光分光分析法を用います。今回の試料はディーゼルエンジン油でしたが、検出された金属元素は、SOAPの結果表に示すように、鉄、銅、リン、亜鉛、カルシウム、バリウム、アルミニウム、ケイ素、ナトリウム、マグネシウム、ホウ素でした。これら検出された金属元素から発生箇所を推定すると、鉄、銅・エンジン部品リン、亜鉛、カルシウム、マグネシウム、ホウ素・オイル添加剤バリウム、アルミニウム、ケイ素、ナトリウム・外部混入異物であると思われます。このうち、機械部品が摩耗したと思われる元素はのグループです。検出された金属の粒子は、潤滑状態が正常な場合に発生するマイルド摩耗粒子、異物の噛み込みなどで発生する切削粒子であったことから、潤滑部ではマイルド摩耗、異物による切削摩耗が混在していることが分かりました。この摩耗状態は、異常摩耗の早期発見パラメータであるフェログラフィーのIs値であらわされますが、Is値が年前に実施した分析結果のの乗から今回の乗に桁上昇しており、シリンダ、ピストンリング等の潤滑部は厳しい潤滑状態に推移しつつあると推定されます。 ・水分はppmと当社推奨の管理限界値を超えていました。今後、水分の影響で発錆し、その影響で摩耗が発生する懸念があります。結論対象設備は継続使用可能な状態にあるものの、潤滑油は以下の対策が必要です。対処方法について今後の対策は、比較的短期日に実施する更油または濾過が挙げられます。これにより水分や固形異物の汚染物を除去し、摩耗や腐食などにより二次的に発生する摩耗を予防することを推奨します。なお、現在発生している切削摩耗の発生原因である摩耗粒子等の硬い異物を除去することで摩耗の進行が抑制できますので、可能であればエンジンオイルの循環濾過を実施し、内部を洗浄されることを併せて推奨します。次回診断の推奨について本機関の潤滑部は、精密な濾過により継続使用が可能な状況ですので、これらの対策を実施された場合は、その直後に今回と同様の分析を実施し、今後傾向管理をするための初期値を取ることを推奨します。初期値を取った後の分析周期は、ヶ月後、ヶ月後、年後とし、良好な状態が継続していることが確認できたら、年目以降は年に度程度とされることを推奨します。なお、濾過ができない場合は、分析項目は今回同様とし、分析周期を短周期にされることを推奨します。分析周期は、運転状況により検討する必要があります。また、理論的に採油周期を検討する必要がありますので、油の循環の有無および循環量、機関の回転数をお知らせ下さい。水分は当社推奨の管理限界値を超えていました。粘度粘度は.mm/sと新油値mm/sに比較して、粘度変化率は-.％で、当社推奨の管理限界値である±％以内にあり、良好と判断します。水分はppmと当社推奨の管理限界値のを超えていました。全酸価全酸価はmgKOH/gと新油値mgKOH/gに比較して高いものの、IRの結果で油劣化の兆候を示すカルボン酸の吸収が確認されたことから、良好と判断します。全塩基価全塩基価はmgKOH/gと当社推奨の管理限界値以上にあることから、良好と判断します。計数汚染度は汚染されていました。計数汚染度計数汚染度は、NAS級以上と汚染されていました。重量汚染度は、.mg/mlでした。粒度分布粒度分布は、.～μmの範囲にあり、μmにピークが確認されました。機器の潤滑状態摩耗粒子診断の結果、潤滑状態が正常な場合に発生するマイルド摩耗粒子、異物の噛み込みなどで発生する切削粒子が比較的多く観察されました。SOAPによる油中金属濃度SOAPによる油中金属濃度の結果、鉄、銅、油の添加剤成分であるリン、亜鉛、カルシウム、マグネシウム、ホウ素、外部から混入したと思われるバリウム、アルミニウム、ケイ素、ナトリウムが検出されました。SOAPによる油中金属濃度SOAPによる油中金属濃度の結果、鉄、銅、油の添加剤成分であるリン、亜鉛、カルシウム、外部から混入したと思われるアルミニウム、ナトリウムが検出されました。摩耗粒子診断摩耗粒子診断の結果、異常摩耗の早期発見パラメータであるIs値がの乗と高く、潤滑状態が正常な場合に発生するマイルド摩耗粒子、異物の噛み込みなどで発生する切削粒子が比較的多く観察されました。
報告№108-4527 報告№108-4527 | 分析№108-03000 分析№108-03000 | 108-03000 | 年月日および日に測定した油中微粒子計測およびWearMATEによる摩耗粒子分析の結果、異常値が検出されたため年月日に潤滑油交換を実施し、年月日ないし日にも同様の分析を実施したが改善されなかった。さらに、月日ないし日にも分析を実施したが、同様に改善がみられなかった。粒子の発生原因を確認する。対策を検討する。精密分析の結果、異常摩耗の早期発見パラメータであるフェログラフィーのIs値がの乗と、簡易診断で実施したWearMATEによる摩耗粒子分析の結果同様に高い値を示していることが分かりました。摩耗粒子の詳細観察では、粒子発生時の温度が以上で発生した鉄系微粒子が比較的多く観察され、また、異物の切削作用で発生する切削粒子も観察されました。摩耗粒子から推定される今回の異常発生は、ミスアライメントなどにより軸受の軌道面の面圧が局部的に高くなり、適正な油膜が保持できにくい状態が連続的に発生し、その影響で発生した摩耗粒子が更に摺動面に噛み込む、二次的な摩耗も発生している可能性が考えられます。このような場合、摩擦面は正常な潤滑油膜の生成がしにくい状況となっており、多くの摩耗粒子が一旦発生してしまった場合、潤滑油を交換しただけでは簡単には改善されません。更油後も異常値が続いているのは、摩耗の発生原因を更油で緩和したり、解決したりすることが出来ない状態にあることを示しています。転がり軸受において切削粒子が観察された場合、転がり軸受の寿命が分の程度に短縮するとされています。分析の結果から、本軸受は、流体潤滑を維持できない潤滑状態にあると思われることから、軸受を交換できない場合は、早急に油槽内部を洗浄し、濾過を行いながら正常な潤滑油を充填し、監視強化を継続することが望ましいと考えます。対策分析管理責任者：佐々木義憲潤滑油を交換する際には、油槽内を洗浄するとともに、充填する潤滑油も濾過により汚染度をNAS級以上の清浄度にしてから使用することを推奨します。これにより、一旦異常度は下降しますが、その後、上昇傾向を示した場合、摩耗の進行期にあると判断できます。また、分解点検後の組付けの不具合などを検出する場合は、潤滑油簡易診断に振動診断を合わせて実施することを推奨します。
報告№109-09136 | 分析№109-001160 | 112-002840 | 油の劣化進行は確認されず、汚染度は良好な範囲にあることから、継続使用可能と判断します。対象設備は継続使用可能な状態にあると判断します。但し、将来的な摩耗進行の有無を確認するためにも傾向監視を継続することが有効です。濾過摩耗粒子や異物等がギヤ歯面や軸受軌道面に噛み込むことによる摩耗の進行が懸念されるため、可能であれば濾過を推奨します。定期的な分析今後懸念される凝着摩耗の進行を監視するため、定期的に分析を実施することを推奨します。新油との比較による評価を示す粘度、酸価のデータは新油データを基準として評価しています。今回は油名が不明であったため評価できませんでしたが、今後評価する場合は、使用している新油を同時に分析することをご検討下さい。はフェログラフィーおよびSOAP-Tの結果から総合的に判断した結果、継続使用は可能ですが、機器の機能を保持するためにも傾向管理が有用と考えます。フェログラフィー【定量分析：Is値】Is値は異常摩耗の早期発見パラメータのつで、摩耗粒子を定量化するために用います。Is値はの乗と、低い値でした。フェログラフィー【定性分析：摩耗粒子および摩耗形態観察】分析結果から比較的多く観察された粒子は、以下の通りでした。シビア粒子・潤滑状態がやや厳しい凝着摩耗により発生。金属潤滑部が局部的に油膜切れを起していると考えられます。観察された摩耗粒子の中でもシビア粒子は、将来的な摩耗の進行に繋がる可能性を示唆しているため、傾向監視が必要と思われます。シビア粒子は、凝着摩耗に分類されます。この摩耗粒子は、ギヤ歯面や軸受軌道面で凝着、破断を繰り返し、この過程で生じる移着粒子が成長して摩耗粒子となります。そのため、ギヤ歯面や軸受軌道面では局部的に油膜切れが発生していることを示しています。この状態が継続した場合、摩耗粒子のサイズは徐々に大型化していき、設備の損傷に至る場合がありますので、傾向監視が必要です。Iカップリング発光分光分析【SOAP-T】検出された金属元素から発生箇所を推定すると、以下の通りでした。鉄、錫・ギヤ、軸受等リン・添加剤カルシウム、ナトリウム・外部混入異物計数汚染度は、NAS級と当社推奨の管理限界値以下であり、良好でした。粘度粘度はmm/sとISOVG規格内にありました。水分はppmと当社推奨の管理限界値以下であり、良好でした。酸価は油名が不明であったため、新油データとの比較ができず評価できませんでした。潤滑油および設備の劣化比較と傾向前回、フェログラフィーおよびSOAP-Tは実施していないため、比較はできませんでした。計数汚染度は、前回同様にNAS級と等級に変化はなく、当社推奨の管理限界値NAS級以下であり、良好でした。粘度粘度は前回に比較してmm/sからmm/sに低下し、前回同様にISOVG規格内にありました。水分は前回に比較してppmからppmに減少し、前回同様に当社推奨の管理限界値以下であり、良好でした。酸価は前回に比較して.mgKOH/gから.mgKOH/gに低下していることから、油劣化は進行していないと考えられます。
報告№103-6091 | 分析№103-01780 | 103-01780 | 濾過前の試料油を分析した結果、サーボシリンダ内壁、或いは、ポンプに摩耗が発生していると考えられました。現状では非常に良好な範囲にあるものの、D－SOAPの鉄濃度及びIs値が徐々に上昇しつつあります。このまま摩耗が進行した場合、バルブ類の動作不良が発生する懸念があります。予防処置としてヶ月後に再度分析を実施し、摩耗の進行状況及び汚染度の上昇程度を確認されることを推奨します。これらのことは、異常摩耗の早期発見パラメータであるIs値が、の乗と非常に良好の範囲にあるものの、摩耗粒子形態観察で、金属接触が厳しい場合に発生するシビア粒子、摩擦熱が高い場合に発生する黒錆が多く見られ、D－SOAPで、前回に比較して鉄がからに上昇したことから判断しました。
報告№103-8069 | 分析№103-01446 | 103-01446 | 精点Aの結果、本試料油及び機器は継続使用可能な状態にあると判断します。このことは、前回に比較して、D-SOAPの鉄濃度がから、フェログラフィーのIs値.からの乗に上昇していることから、サーボシリンダ内壁に僅かに摩耗が発生しているものの、計数汚染度がNAS級からNAS級に減少していることから判断しました。
報告№104-8044 報告№104-0321 | 分析№104-02040 分析№104-02290 | 104-02290 | 設備の保全適正化、コスト削減を図るため状態基準保全の導入を進めている中で、本機器はCBMによる分解点検周期の延長を行うこととしている。そこで、現在実施している振動診断法に加えて精度の高いCBMを目指しトライボ診断を実施することとした。トライボ診断の結果、軸受軌道面、転動面、保持器摺動面には異物の噛み込みにより発生した損傷や油膜切れにより発生した損傷の発生があるものの、軸受寿命の指標とされるフレーキングの発生は確認されず、現在のところは継続使用可能な状態にあると判断します。但し、損傷が起点となってフレーキングに進展するため、清浄な油を充填するとともに油槽内を念入りに清掃し、損傷発生の抑制に心がける必要があります。これらのことは、異常摩耗の早期発見パラメータであるフェログラフィーのIs値がの乗と非常に高く、摩耗粒子の形態観察の結果、異物の噛み込みにより発生した切削粒子や摩擦熱が高い場合に発生する黒錆が多くみられたことD－SOAPの結果、摩耗により発生した鉄が.ppmと多く検出されたこと計数汚染度は、汚染度が高い影響で測定できず、且つ、重量汚染度がmg/mlと高い値を示していたこと以上のことから判断しました。今回採油が軸受油槽のドレンバルブから全量採油を実施しているため、油槽底部や配管内に長期間残留していた汚染物が採取された可能性があります。油交換を実施する際には油槽内部の清掃を念入りに実施されることを推奨します。尚、を示す粘度、水分、全酸価、IRの各データが良好であることから、この油は継続使用可能と判断します。
報告№109-09136 報告№111-00619 | 分析№109-001160 分析№111-002949 | 111-002949 | 潤滑油は継続使用可能な状態にあると判断します。粘度、酸価、有機物・有機化合物、酸化安定度の各データは良好でした。油の余寿命は、当社に新油データがなかったため、ご依頼の油の余寿命に関する検討は行えませんでした。水分は良好でした。
報告№108-0411 報告№110-00676 | 分析№108-02744 分析№110-003136 | 110-003136 | は、油の粘度変化率、油中のスラッジの発生量などを判断パラメータに、粘度、全酸価、IR、RBOTで評価します。分析の結果、油の粘性を示す粘度は、新油値のmm/sに比較して粘度変化率が-.％のmm/sとほぼ変化はなく、また油中のスラッジの発生量を示す全酸価は、新油値の.mgKOH/gに対して.mgKOH/gでほぼ変化が見られず劣化は確認されていない。さらにはIRの結果でも油が劣化した場合に発生するカルボン酸の発生も確認されず、酸化防止剤の残存量を示すRBOTは、限界値minに比較して、十分に残量があるminであった。以上のように、の健全性を示す各パラメータは全て良好であり、潤滑油の劣化は確認されませんでした。尚、別紙RBOTの減少傾向から油の余寿命を求めた結果、本試料は直近の更油から起算して稼働日数が年月まで使用可能であることが分かります。油中の水分を計測した結果、水分はppmと新油と同等であり、継続使用可能な状態にあることが確認されました。潤滑油は継続使用可能な状態にあると判断します。
報告№109-09136 報告№111-00102 | 分析№109-001160 分析№111-000519 | 111-000519 | を示す各データが全て良好の範囲にあることから、潤滑油は継続使用可能と判断します。軸受の摩耗粒子の発生を示すSOAP/D-SOAPの錫濃度は、前回に比較して低下傾向を示し、異常摩耗の早期発見パラメータとして摩耗粒子を定量化して評価するフェログラフィーのIs値は、潤滑状態が正常な.であることから、本軸受の摩耗は安定しており、継続使用可能な状態にあると判断します。なお、油中の汚染度がやや高く、この汚染の影響で摩耗が進行する場合もあることから、ヶ月後に再分析を実施し、摩耗の進行状況を確認することを推奨します。今後軸受メタルの摩耗が進行した場合、摩耗程度を評価する必要がありますので、次回分析時には、メタルサイズ、回転数、直近のメタル交換からの運転時間をお知らせください。フェログラフィー異常摩耗の早期発見パラメータとして摩耗粒子を定量化して評価するフェログラフィーのIs値は、潤滑状態が正常な.でした。摩耗粒子の形態で比較的多く観察された粒子は、潤滑状態が正常な場合に発生する摩耗粒子、外部から混入したと思われる鉄錆等でした。このような摩耗粒子が観察された場合には、潤滑部では正常なマイルド摩耗が発生していることが分かります。Iカップリング発光分光分析供試のタービン油を分析した結果、検出された金属元素は、SOAPの結果表に示すように、鉄、アンチモン、錫、リン、カルシウム、バリウム、ケイ素、ナトリウムが検出されました。これらの検出された金属元素から発生箇所を推定すると鉄、アンチモン、錫・軸受等バリウム・オイル添加剤リン、カルシウム、ケイ素、ナトリウム・外部混入異物であると思われます。このうち、機械部品が摩耗したと思われる元素はのグループです。計数汚染度はやや高い値でした。D－SOAPで油の添加剤成分であるバリウムが検出され、フィルタ表面の異物観察で表面が茶褐色で鉄錆、砂等が観察されたことから、汚染度が高い要因は、摩耗とスラッジ、そして外部混入異物の影響と思われます。前回同様に粘度、水分、全酸価、IR、RBOTの各データは良好でした。分析結果は良好と判断します。粘度粘度はmm/sと新油値mm/sに比較して、粘度変化率は+.％で、当社推奨の管理限界値である±％以内にあり、良好と判断します。水分は.ppmと当社推奨の管理限界値の以下であり、良好と判断します。全酸価全酸価は.mgKOH/gと新油値.mgKOH/gに比較して変化はなく、良好と判断します。IRIRの結果、油劣化の兆候を示すカルボン酸の吸収が確認されていないことから、良好と判断します。RBOTRBOTはminと当社推奨の管理限界値のmin以上であり、良好と判断します。計数汚染度はやや高い値でした。計数汚染度計数汚染度はNAS級と当社推奨の管理限界値のNAS級以内であるものの、やや高い値でした。重量汚染度は.mg/mlと当社推奨の管理限界値のmg/ml以内であり、良好と判断します。機器の潤滑状態機器の潤滑状態は正常と判断します。SOAPSOAPの結果、軸受の摩耗を示す錫がppm、油の添加剤成分であるバリウムがppm、外部から混入したと思われるリンがppm、ケイ素がppm検出されました。D－SOAPD－SOAPの結果、鉄が、アンチモンが、軸受の摩耗を示す錫がppm、油の添加剤成分であるバリウムが、外部から混入したと思われるカルシウム、ナトリウムが共に検出されました。フェログラフィー異常摩耗の早期発見パラメータであるフェログラフィーのIs値が.と良好の範囲にあるものの、摩耗粒子の形態観察で潤滑状態が正常な場合に発生する摩耗粒子、外部から混入したと思われる鉄錆等が比較的多く観察されました。
報告№108-0390 報告№109-09167 | 分析№108-02634 分析№109-001374 | 109-001374 | 分析の結果、全てのデータが良好であることから、この油は継続使用可能であり、潤滑状態も正常と判断します。は良好と判断します。計数汚染度は良好と判断します。計数汚染度はNAS級と当社推奨の管理限界値のNAS級以内にあり、良好と判断します。重量汚染度は良好と判断します。重量汚染度は.mg/mlと当社推奨の管理限界値のmg/ml以内にあり、良好と判断します。機器の潤滑状態機器の潤滑状態は正常と判断します。SOAPの結果は良好です。SOAPの結果、油の添加剤成分であるリンが検出されています。摩耗により発生する鉄および錫が検出されていないことから、良好と判断します。D－SOAPの結果は良好です。D－SOAPの結果、摩耗により発生する鉄および錫が検出されていないことから、良好と判断します。フェログラフィーの結果は良好です。異常摩耗の早期発見パラメータであるフェログラフィーのIs値がのマイナス乗と良好の範囲にあることから、潤滑状態は正常と判断します。
報告№108-5039 報告№108-5039 | 分析№108-01388 分析№108-01388 | 108-01388 | トライボ診断の結果、泡立ち試験を除く項目は良好でした。泡立ち試験の結果は、-と新油値の-に比較して高い値でした。消泡性能が低下していることが確認されたことから、今後の使用時間によっては、油の酸化劣化が進行したり、ギヤ歯面およびベアリング軌道面で油膜切れが発生したりする場合があるため、消泡剤の添加による消泡性能の改善が必要になると思われます。一方、摩耗粒子の形態観察の結果、ギヤ歯面の疲労摩耗で発生したと推定されるμmサイズの摩耗粒子が観察されました。ギヤボックスの油系統にはインラインフィルタとオフラインフィルタがあり、μmサイズ以上の粒子の大部分は捕捉されていると考えられます。それにもかかわらず、μmのやや大型の摩耗粒子が確認されており、ギヤ歯面の潤滑状態は、やや厳しい状態であると考えられました。また、フィルタの目詰まりにより濾過効率が低下している可能性も考えられました。今後さらに摩耗が進行することが懸念されるため、定期的に分析を実施すると共に、フィルタのメンテナンスを検討されることを推奨します。油中摩耗粒子は、インラインフィルタやオフラインフィルタに捕捉され、異常な摩耗状態が発生したとしても正常な潤滑状態にあると誤認してしまう可能性が考えられます。これを避けるため、今後の診断に当たっては、これまでの採油箇所に加え、インラインフィルタやオフラインフィルタの捕捉物も分析し、その結果から潤滑状態を評価することを推奨します。尚、フィルタ捕捉物の分析を実施する際には、フィルタ流量、フィルタ使用時間などの追加情報が必要です。是非ご提供下さい。泡立ち試験の結果、新油値に比較して上昇しており、消泡性能が低下していることが確認されました。粘度は良好。粘度は.mm/sと新油値mm/sに比較して、粘度変化率は-％で、当社推奨の管理限界値である±％以内にあり、良好と判断する。粘度はmm/sでした。粘度はmm/sでした。粘度指数はでした。粘度指数はでした。泡立ち試験は-でした。泡立ち試験は-と新油値に比較して上昇しており、消泡性能が低下していることが確認されました。水分は良好。水分はppmと当社推奨の管理限界値の以下であり、良好と判断します。全酸価は良好。全酸価は.mgKOH/gと新油値.mgKOH/gに比較して高いものの、IRの結果、油劣化の兆候が確認されなかったことから良好と判断します。機器の潤滑状態摩耗粒子の形態観察の結果、ギヤ歯面の疲労摩耗で発生したと推定されるμmサイズの摩耗粒子が観察されました。μmサイズの疲労摩耗粒子が観察されました。異常摩耗の早期発見パラメータである潤滑状態指数がのマイナス乗と正常な範囲にあるものの、摩耗粒子の形態観察の結果、ギヤ歯面の疲労摩耗で発生したと推定されるμmサイズの摩耗粒子が観察されました。
報告№108-0302 報告№108-0302 | 分析№108-02122 分析№108-02123 | 108-02123 | 分析の結果、転がり軸受の寿命の指標となるフレーキングで発生する摩耗粒子が観察されていないことから、本軸受は継続使用可能な状態にあると判断します。計数汚染度は良好と判断します。計数汚染度は良好と判断します。計数汚染度はNAS級と当社推奨の管理限界値のNAS級以内にあり、良好と判断します。重量汚染度はmg/mlでした。重量汚染度はmg/mlでした。機器の潤滑状態機器の潤滑状態は正常と判断します。SOAPの結果は良好です。SOAPの結果、油の添加剤成分であるリンが検出されました。摩耗により発生する鉄が検出されなかったことから、良好と判断します。D－SOAPの結果、鉄が検出されました。D－SOAPの結果、摩耗により発生する鉄、油の添加剤成分であるリンが検出されました。フェログラフィーの結果は良好です。異常摩耗の早期発見パラメータであるフェログラフィーのIs値がのマイナス乗と良好の範囲にあり、潤滑状態は正常と判断します。
報告№107-0221 報告№107-0221 | 分析№107-01189 分析№107-01190 | 107-01190 | 分析の結果、転がり軸受の寿命の指標となるフレーキングの発生が確認されなかったことから、本軸受は継続使用可能な状態にあると判断します。計数汚染度は良好と判断します。計数汚染度は良好と判断します。計数汚染度はNAS級と当社推奨の管理限界値のNAS級以内にあり、良好と判断します。重量汚染度は.mg/mlでした。重量汚染度は.mg/mlでした。機器の潤滑状態フェログラフィーの結果、マイクロフレーキングが確認されているものの、転がり軸受の寿命の指標となるフレーキングの発生が確認されていないことから、ベアリングは継続使用可能な状態にあると判断します。SOAPの結果、鉄が検出されました。SOAPの結果、摩耗により発生する鉄が検出されました。又、油の添加剤成分であるリンが検出されました。D－SOAPは良好と判断します。D－SOAPの結果、摩耗により発生する鉄が検出されていないことから、良好と判断します。フェログラフィーの結果、転がり軸受は継続使用可能な状態にあると判断します。異常摩耗の早期発見パラメータであるフェログラフィーのIs値が.と良好の範囲にあるものの、転がり軸受の寿命の指標となるフレーキングが発生していないことから、本軸受は継続使用可能な状態にあると判断します。
報告№108-8005 報告№108-8005 | 分析№108-01586 分析№108-01586 | 108-01586 | 分析の結果、計数汚染度がNAS級とやや高く、重量汚染度がmg/mlと当社推奨の管理限界値を超えていました。SOAPによる油中金属濃度の結果、鉄、油の添加剤成分であるリン、カルシウムが検出されたことから、汚染度が高い要因は、摩耗と油の添加剤成分の析出によるものと考えられました。今後、バルブ類の動作障害やフィルタおよびストレーナの目詰まり等が発生する場合があるため、濾過、または更油により汚染度を改善されることを推奨します。一方、異常摩耗の早期発見パラメータであるフェログラフィーのIs値がの乗とやや高く、摩耗粒子の形態観察で異物の噛み込みなどで発生する切削粒子、金属接触が厳しい場合に発生するシビア粒子がやや多く観察されました。観察された摩耗粒子から摩耗の発生形態は切削摩耗と凝着摩耗が混在していると考えられます。特に切削粒子は、摩耗の形態が切削摩耗であり、異物が混入していない状態に比較して、摩耗進行速度が速く注意が必要です。転がり軸受にこの摩耗形態が観察された場合、軸受寿命が分の程度に低下することが知られています。切削摩耗が進行した場合、転がり軸受の寿命の指標となるフレーキングに進展することが懸念されるため、定期的に分析を実施し、汚染度および摩耗の進行状況を確認されることを併せて推奨します。今後採油を実施する際には、ドレン配管内部の油を十分に廃油を行ってから採油を実施する必要がありますのでご注意下さい。油の劣化状況をより精密に判定したり、油劣化の予測を行うためには、新油データが必要ですので、現在使用している貴社保有の新油をご提供下さい。粘度は良好と判断します。粘度は.mm/sでした。また、VGの規格値内にあることから良好と判断します。尚、粘度は、現在使用している貴社保有の新油分析結果を基準に管理する方法が望ましく、新油をご提供下さい。水分は良好と判断します。水分はppmと当社推奨の管理限界値の以下であり、良好と判断します。全酸価は新油との比較が出来ないため判定出来ませんでした。全酸価は.mgKOH/gでした。尚、全酸価は、現在使用している貴社保有の新油分析結果を基準に管理する方法が望ましく、新油をご提供下さい。IRの結果、良好と判断します。IRの結果、油劣化の兆候を示すカルボン酸の吸収が確認されていないことから、良好と判断します。但し、このIRも全酸価と同様に新油データとの比較による判断が必要ですので、現在使用している新油を分析することを推奨します。計数汚染度はやや高く、重量汚染度は当社推奨の管理限界値を超えていました。計数汚染度はやや高い値でした。計数汚染度はNAS級と当社推奨の管理限界値のNAS級以内にあるものの、やや高い値でした。重量汚染度は当社推奨の管理限界値を超えていました。重量汚染度はmg/mlと当社推奨の管理限界値のmg/mlを超えていました。機器の潤滑状態異常摩耗の早期発見パラメータであるフェログラフィーのIs値がの乗とやや高く、異物の噛み込みなどで発生する切削粒子、金属接触が厳しい場合に発生するシビア粒子がやや多く観察されました。SOAPによる油中金属濃度の結果、良好です。SOAPによる油中金属濃度の結果、油の添加剤成分であるリン、亜鉛、カルシウム、外部から混入したと思われるケイ素が検出されました。SOAPによる油中金属濃度の結果、鉄、リン、カルシウムが検出されました。SOAPによる油中金属濃度の結果、鉄、油の添加剤成分であるリン、カルシウム、外部から混入したと思われるアルミニウム、ナトリウムが検出されました。フェログラフィーの結果、異物の噛み込みなどで発生する切削粒子、金属接触が厳しい場合に発生するシビア粒子がやや多く観察されました。異常摩耗の早期発見パラメータであるフェログラフィーのIs値がの乗とやや高く、摩耗粒子の形態観察の結果、異物の噛み込みなどで発生する切削粒子、金属接触が厳しい場合に発生するシビア粒子がやや多く観察されました。
報告№109-09136 報告№114-00254 | 分析№109-001160 分析№114-000868 | 114-000868 | 軸受は継続使用可能な状態にあると判断します。異常摩耗の早期発見のパラメータであるフェログラフィーのIs値は、-レベルと正常です。また、異常摩耗の兆候を示す摩耗粒子が顕著に観察されなかったことから、は良好と判断します。計数汚染度、重量汚染度は共に良好です。
報告№109-09375 報告№110-00091 | 分析№109-002512 分析№110-000344 | 110-000344 | 汚染度、潤滑状態は良好でした。結論軸受は継続使用可能な状態にあると判断します。は良好と判断します。計数汚染度計数汚染度はNAS級と当社推奨の管理限界値のNAS級以内にあり、良好と判断します。重量汚染度は.mg/mlと当社推奨の管理限界値のmg/ml以内にあり、良好と判断します。機器の潤滑状態機器の潤滑状態は正常と判断します。SOAPSOAPの結果、摩耗により発生する鉄が検出されていないことから、良好と判断します。D－SOAPD－SOAPの結果、摩耗により発生する鉄が検出されていないことから、良好と判断します。フェログラフィー異常摩耗の早期発見パラメータであるフェログラフィーのIs値がのマイナス乗と良好の範囲にあることから、潤滑状態は正常と判断します。
|  | 113-002195 | フェログラフィーで観察された代表的な摩耗粒子は以下の通りです。疲労摩耗粒子・繰返し応力による金属疲労で発生。大型化するとフレーキングの発生が懸念されます。観察された摩耗粒子のサイズはμm以下と微小であることから、継続使用可能と判断しますが、摩耗の進行により摩耗粒子が大型化する可能性もあるため、引続き摩耗推移の監視が有用です。
報告№109-09136 報告№112-00353 | 分析№109-001160 分析№112-001386 | 112-001386 | 潤滑油および軸受は継続使用可能な状態にあると判断します。但し、今後も摩耗の進行を傾向監視するため、以下の対策を推奨します。定期的な分析切削摩耗の進行を監視するため、定期的に分析を実施し、分析データによる摩耗の進行状況を確認することを推奨します。はフェログラフィーおよびSOAP／D-SOAPの結果から総合的に判断した結果、やや厳しい状態にあると考えられます。フェログラフィー【定量分析：Is値】Is値は異常摩耗の早期発見パラメータのつで、摩耗粒子を定量化するために用います。今回のIs値はの乗とやや高い値でした。フェログラフィー【定性分析：摩耗粒子および摩耗形態観察】分析結果から比較的多く観察された粒子は、以下の通りでした。正常な摩耗粒子・潤滑状態が正常なマイルド摩耗により発生。切削粒子・異物や金属表面の微小突起による切削摩耗により発生。観察された摩耗粒子の中でも切削粒子は、注意が必要です。摩耗形態の中でも切削摩耗は摩耗進行速度が速く、転がり軸受でこの摩耗形態が発生した場合には寿命が分の程度に低下することも知られており、切削摩耗により生じた軌道面の損傷が起点となって転がり軸受の寿命となるフレーキングに進展することから傾向監視による経過監視が必要です。Iカップリング発光分光分析【SOAP／D-SOAP】検出された金属元素から発生箇所を推定すると、以下の通りでした。鉄、鉛、錫・軸受等リン・添加剤カルシウム、ナトリウム・外部混入異物メタルの摩耗D-SOAPで錫が検出されたことから、軸受メタルの摩耗が発生していると推定されます。コンロッドメタルが箇所ありますが、箇所に摩耗が集中したと仮定し、D-SOAPの錫濃度と油量Lから軸受メタルの摩耗深さを求めました。当社の経験からメタル面積の約分の程度が摩耗したと仮定しました。その結果、メタル表面の平均的な摩耗深さは.μmとなり、メタルの表面粗さを軸受表面の一般的な粗さであるsと仮定すると、約%程度摩耗していると推定されます。計数汚染度はNAS級と当社推奨の管理限界値内にあるものの、やや高い値でした。フィルタ表面の異物観察で鉄錆、砂等が観察されたことから、汚染度が高い要因は、摩耗と外部混入異物の影響と思われます。粘度、水分、全酸価、IR、RBOTの各データは良好でした。尚、別紙RBOTの減少傾向から油の余寿命を求めた結果、本試料は直近の更油から起算して稼働日数が年月まで使用可能であることが分かりました。本試料油の添加剤は、一般に、タービン油に比較して極圧添加剤や摩耗防止剤などの濃度が高く、この影響でRBOT試験の結果が変動する傾向があります。そのため、試料油の余寿命の評価をタービン油と同等の精度で得るには、RBOTの結果に加え、粘度、全酸価、IRなどのデータを総合的に判断することが必要です。
報告№113-00165 | 分析№113-000597 | 113000597 | 油の劣化は確認されず、汚染度も良好な範囲にあることから、継続使用可能な状態にあると判断します。計数汚染度は、前回に比較してNAS級からNAS級にランク低下し、良好でした。粘度粘度は、mm/sと新油値mm/sに比較して、粘度変化率は-.％で、当社推奨の管理限界値である±％以内であり、また、前回に比較して大きな変化はなく、良好と判断します。水分は、ppmと前回に比較し増加しているものの、当社推奨の管理限界値以下であり、良好と判断します。酸価は、.mgKOH/gと前回に比較して大きな変化はなく、新油値.mgKOH/g以下にあり、酸化劣化していないと判断します。色相は、L.と前回のL.に比較して変化はありませんでした。
報告№108-6005 報告№108-0047 | 分析№108-00106 分析№108-00250 | 108-00250 | 、汚染度、軸受の潤滑状態を確認する。今回の採油は、対象設備の停止中に排油口から実施しているため、油循環中に採油した場合に比較し、油中粒子の沈降の影響を受け、分析データが高濃度に出る可能性があります。今回の分析は以上のことを踏まえて結果を検討しました。分析の結果、摩耗粒子の形態観察で異物の噛み込みにより発生した切削粒子がやや多く観察されたことから、摩耗形態は切削摩耗であることが分かりました。切削摩耗は、異物が混入していない状態に比較して摩耗進行速度が速く注意が必要です。今後更に摩耗が進行することが懸念されるため、運転再開後ヶ月以内に再度分析を実施し、潤滑状態を確認することを推奨します。一方、を示す粘度、水分、全酸価、IRの各データは良好の範囲にあることから、この油は継続使用可能と判断します。尚、上述しましたように、今回の採油は停止中の採油であるため、運転中の採油に比較して汚染度は高目に出ている可能性があります。次回採油のタイミングは、粒子の沈降の影響を極力抑え、油中粒子が均一な分散状態に近い状態で採油が実施できるように、対象設備の運転中、または停止直後に採油を実施されることを推奨します。
報告№108-0387 報告№109-0035 | 分析№108-02609 分析№109-00158 | 109-00158 | 濾過前の試料油を分析した結果、摩耗粒子の形態観察で、摩擦熱が高い場合に発生する球状粒子がやや多く観察されました。観察された摩耗粒子の中でも球状粒子は、異常摩耗の兆候を示す形態のパラメータで、この摩耗粒子が発生する場合、摩耗の進行に注意が必要です。球状粒子の発生原因は、一般に、）溶接工事、溶接作業などによる溶接スパッタの混入）電食による発生）厳しい金属接触による摩耗が考えられます。球状粒子の発生原因が、）の溶接スパッタの混入であれば、今後増加しないと思われますが、）、）が考えられる場合は、原因を取り除かなければ球状粒子は増加すると考えられます。これらの障害発生に対する弊害を勘案の上、予防処置として夏期ピーク前に再度分析を実施し、この球状粒子の増加の有無を確認されることを推奨します。また、念のため、主機の起動時、停止時の温度チャートから軸受温度に微妙な変化がないかを確認されることを併せて推奨します。尚、更油によりRBOTが前回に比較しmin上昇していますので、今後は今回のRBOT値によりデータ管理を行います。
報告№103-6093 | 分析№103-01791 | 103-01791 | 精点Aを実施した結果、前回と同じく摩耗粒子形態観察で、外部から混入した異物が多く見られ、その異物の噛み込みにより発生する切削粒子、金属接触が厳しい場合に発生するシビア粒子が多く見られました。依然として厳しい潤滑状態が継続していることが懸念されるため、ヶ月後に精点Bを実施し、摩耗の進行状況を確認することを推奨します。これらのことは、異常摩耗の早期発見パラメータであるフェログラフィーのIs値が.と良好の範囲にあるものの、摩耗粒子の形体観察の結果、外部から混入した砂等の異物、その異物の噛み込みにより発生した切削粒子、金属接触が厳しい場合に発生するシビア粒子が多く見られたことから判断しました。
報告№109-09136 報告№114-00133 | 分析№109-001160 分析№114-000415 | 114-000415 | は良好の範囲にあるものの、計数汚染度がNAS級と当社推奨の管理限界値に到達しています。今後、油中の汚染物がギヤ歯面や軸受軌道面に噛み込み摩耗が進行することが懸念されるため、注意が必要です。減速機減速機は継続使用可能な状態にあると判断します。但し、今後の摩耗推移を確認するためにも傾向監視を継続することが有効です。更油今後、油中の汚染物がギヤ歯面や軸受軌道面に噛み込み摩耗が進行することが懸念されるため、更油を推奨します。定期的な分析今後の進行が懸念される摩耗の推移を監視するため、定期的な分析実施を推奨します。SOAP/D-SOAPの結果、鉄が検出されていることから、ギヤ歯面や軸受軌道面で摩耗が発生していると推定されます。計数汚染度はNAS級と当社推奨の管理限界値を超えています。フィルタグラムで金属片、鉄錆、砂等が観察されていることから、汚染度が高い要因は、摩耗と外部混入異物の影響と思われます。粘度、水分、酸価、IRの各データは良好です。
報告№109-09249 報告№111-00550 | 分析№109-001747 分析№111-002534 | 111-002534 | 潤滑油および軸受は継続使用可能な状態あると判断します。但し、油中の汚染度が高く、今後も摩耗の進行を傾向監視するため、以下の対策を推奨します。定期的な分析摩耗の進行を監視するため、定期的に分析を実施し、摩耗の進行状況を確認することを推奨します。更油および油槽内の清掃潤滑油が汚染されていることから、油槽内は汚染されていると思われます。設備油量が少ないことから、更油を推奨します。更油をする際には、油槽内を清掃し、更油する新油もNAS級程度の清浄な潤滑油を更油することを推奨します。フェログラフィー異常摩耗の早期発見パラメータとして摩耗粒子を定量化して評価するフェログラフィーのIs値は、潤滑状態が正常なの乗でした。摩耗粒子の形態で比較的多く観察された粒子は、潤滑状態が正常な場合に発生する摩耗粒子局部的に高圧・高温となる場合に発生するフリクションポリマ外部から混入したと思われる鉄錆、樹脂等でした。これらの摩耗粒子が観察された場合、潤滑部で発生している摩耗形態は、正常なマイルド摩耗であり、そして局部的ではあるものの高圧・高温の箇所が発生していることも分かります。フリクションポリマは、潤滑油が軌道面に押し込められ高圧状態になると同時に、圧縮熱により高温状態になった結果、基油自身が重合反応を起こし生成することが知られています。そのため、高圧高温状態の解消がなされなければ、潤滑油の劣化が進行し、粘度上昇に因る潤滑異常に進展する場合があります。Iカップリング発光分光分析供試の潤滑油を分析した結果、検出された金属元素は、油中金属元素の結果表に示すように、鉄、カルシウム、ナトリウムでした。検出されたこれらの金属元素から発生箇所を推定すると鉄・軸受等カルシウム、ナトリウム・外部混入異物であると思われます。このうち、機械部品が摩耗したと思われる元素はのグループです。汚染粒子数は当社推奨の管理限界値に到達していました。フィルタ表面の異物観察で鉄錆、砂、樹脂等が観察されたことから、汚染度が高い要因は、摩耗と外部混入異物の影響と思われます。粘度、全酸価、酸化安定度、有機物・有機化合物の各データは良好でした。分析結果特性低下特性低下に係るパラメータの分析結果は良好と判断します。粘度粘度はmm/sと新油値mm/sに対する粘度変化率は+％で、当社推奨の管理限界値である±％以内にあり、良好と判断します。全酸価添加油の全酸価は、油メーカによって初期値が違うため統一した管理基準を設定するのが困難であることから、当社では管理限界値を設定しておらず、新油分析値との比較及び他の分析項目の結果より全酸価の状態判断を行います。その結果、全酸価は.mgKOH/gと新油値.mgKOH/g以内にあり、良好と判断します。酸化安定度酸化安定度はminであり、当社推奨の管理限界値のmin以上であることから良好と判断します。有機物・有機化合物有機物・有機化合物は、IRチャートによる新油分析値との比較の結果、cm-付近に劣化の兆候を示すカルボン酸の吸収が確認されていないことから、良好と判断します。色相はL.であり、新油値のL.に比較して変化はないことから、良好と判断します。汚染に係るパラメータの分析結果は、汚染粒子数が当社推奨の管理限界値に到達していました。水分はppmであり、当社推奨の管理限界値の以下であることから良好と判断します。汚染粒子数はNAS級であり、当社推奨の管理限界値のNAS級に到達していました。汚染度物重量は.mg/mlであり、当社推奨の管理限界値のmg/ml以内であることから良好と判断します。摩耗フェログラフィーによる摩耗粒子の観察の結果、潤滑状態が正常な場合に発生する摩耗粒子、局部的に高圧・高温となる場合に発生するフリクションポリマ、外部から混入したと思われる鉄錆、樹脂等が比較的多く観察されました。異常摩耗の早期発見パラメータであるフェログラフィーのIs値がの乗と良好の範囲にあるものの、摩耗粒子の形態観察の結果、潤滑状態が正常な場合に発生する摩耗粒子、局部的に高圧・高温となる場合に発生するフリクションポリマ、外部から混入したと思われる鉄錆、樹脂等が比較的多く観察されました。金属濃度SOAP法により金属濃度を測定した結果、金属元素は検出されなかったことから、潤滑箇所で発生する金属接触による摩耗や、外部からの異物などの混入は見られず良好と判断します。金属濃度酸溶解法により金属濃度を測定した結果、潤滑箇所で発生する金属接触によって検出される鉄が、外部から混入したと思われるカルシウムが、ナトリウムがと僅かに検出されましたが良好と判断します。
報告№106-6023 報告№106-6042 | 分析№106-00388 分析№106-00848 | 106-00848 | 回目の初期試験を実施した結果、前回に比較して、計数汚染度がNAS級からNAS級にランク上昇していました。粒子数は、～μmが倍に増加していたことが確認されました。D-SOAPの結果、鉄及び錫濃度が僅かに上昇したことから、汚染度上昇の要因は、軸受摺動面の摩耗によるものと考えられました。更に、フェログラフィーの摩耗粒子形態観察の結果、異物の噛み込みにより発生する切削粒子、金属接触が厳しい場合に発生するシビア粒子が観察されたことから、今後、更に摩耗が進行することが懸念されるため、計画通りヶ月後に初期試験を実施し、汚染度及び摩耗の進行状況を確認されることを推奨します。これらのことは、前回に比較して、計数汚染度はランク上昇したことD-SOAPの鉄及び錫濃度が僅かに上昇したこと異常摩耗の早期発見パラメータであるフェログラフィーのIs値がと良好の範囲にあるものの、摩耗粒子形態観察の結果、異物の噛み込みにより発生する切削粒子、金属接触が厳しい場合に発生するシビア粒子がやや多く観察されたこと以上のことから判断しました。
報告№109-09554 報告№109-09554 | 分析№109-003452 分析№109-003452 | 109-003452 | ・摩耗状態SOAP／D－SOAPの結果、前回同様に潤滑油中からは摩耗により発生した鉄が検出されました。検出された金属は、粒子観察の結果から異物の噛み込みなどで発生する切削粒子、金属接触が厳しい場合に発生するシビア粒子、疲労摩耗粒子、外部から混入したと思われる鉄錆等でした。これらのことから、潤滑部で発生している摩耗形態が切削摩耗凝着摩耗および疲労摩耗の混在であることが分かりました。異常摩耗の早期発見パラメータであるフェログラフィーのIs値が前回同様の乗と変化はなく、また、転がり軸受寿命の指標としている摩耗粒子も観察されなかったことから、フレーキングは発生しておらず、潤滑状態は安定しているものと判断します。・汚染度計数汚染度は前回同様のNAS級とやや高い値でした。汚染度が高い要因は、摩耗と外部混入異物の影響と思われます。・粘度、水分、全酸価、IRの各データは前回同様に良好の範囲にありました。結論現在のところ、潤滑油および軸受は継続使用可能な状態にあると判断できますが、以下に示す対策が必要になると思われます。本機は、回転数がrpmときわめて低速であることから、潤滑状態が急変し異常摩耗に進展することはないと推定されます。しかし、切削摩耗等の進行が想定されるため、今後も定期的に分析を実施し、摩耗の進行状況を確認することを推奨します。次回分析の時期を理論的に求めたところ、最短で約時間となります。この時間は、油中汚染物が均一になるために必要とする時間であり、この時間を経過すれば、再分析の結果から状態の傾向を確認することが可能となりますので、これを参考に次回分析時期を検討されることを提案します。
報告№109-09136 報告№111-00393 | 分析№109-001160 分析№111-001875 | 111-001875 | 潤滑油および軸受は継続使用可能な状態にあると判断します。但し、今後も摩耗の進行を傾向監視するため、以下の対策を推奨します。定期的な分析凝着摩耗の進行を監視するため、定期的に分析を実施し、摩耗の進行状況を確認することを推奨します。フェログラフィー異常摩耗の早期発見パラメータとして摩耗粒子を定量化して評価するフェログラフィーのIs値は、潤滑状態が厳しいの乗でした。摩耗粒子の形態で比較的多く観察された粒子は、潤滑状態が正常な場合に発生する摩耗粒子金属接触が厳しく、且つ、摩擦熱が高い場合に発生する黒錆局部的に高圧・高温となる場合に発生するフリクションポリマでした。これらの摩耗粒子が観察された場合、潤滑部で発生している摩耗形態は、正常なマイルド摩耗潤滑状態がやや厳しい凝着摩耗であり、そして局部的ではあるものの高圧・高温の箇所が発生していることも分かります。フリクションポリマは、潤滑油が摺動面に押し込められ高圧状態になると同時に、圧縮熱により高温状態になった結果、基油自身が重合反応を起こし生成することが知られています。そのため、高圧高温状態の解消がなされなければ、潤滑油の劣化が進行し、粘度上昇に因る潤滑異常に進展する場合があります。電子顕微鏡・X線マイクロアナリシス観察された粒子をSEM・XMAで詳細に分析した結果、粒子には鉄、マンガンが比較的多く含まれており、成分割合から粒子は主にシリンダ摺動面やオイルリングから発生していると推定できました。Iカップリング発光分光分析供試の潤滑油を分析した結果、検出された金属元素は、SOAP-Tの結果表に示すように、鉄、鉛、銅、クロム、錫、リン、亜鉛、カルシウム、バリウム、アルミニウム、ケイ素、ナトリウム、マグネシウムでした。検出されたこれらの金属元素から発生箇所を推定すると鉄、鉛、銅、クロム、錫・エンジン部品リン、亜鉛、カルシウム、マグネシウム・オイル添加剤バリウム、アルミニウム、ケイ素、ナトリウム・外部混入異物であると思われます。このうち、機械部品が摩耗したと思われる元素はのグループです。カム・カムローラの摩耗SOAP-Tでクロムがppm検出されました。クロムは、カム・カムローラの主成分であることから、これらの部位で摩耗が発生していると思われます。この濃度と油量Lから求めた摩耗体積は.cmでした。カムローラが若干摩耗し始めていると推定されます。計数汚染度計数汚染度はNAS級以上と汚染されていました。フィルタ表面の異物観察で金属片、すす、鉄錆、砂等が観察されたことから、汚染度が高い要因は、摩耗とエンジンオイルの反応生成物、そして外部混入異物の影響と思われます。粒度分布粒度分布は.～.μmの範囲にあり、.μmにピークが確認されました。μm以下の粒子が多いことから、燃焼して発生したすす等であることが分かります。粘度粘度は.mm/sと新油カタログ値の.mm/sに比較して、粘度変化率は+.％で、当社推奨の管理限界値である±％以内にあり、良好と判断します。塩基価は.mgKOH/gと新油カタログ値の.mgKOH/gに比較して大きな変化はなく、良好と判断します。
報告№107-6019 報告№107-0199 | 分析№107-01038 分析№107-01120 | 107-01120 | 本トライボ診断は、前回からの摩耗進行状況、汚染状況を確認する。【軸受の潤滑状態】トライボ診断の結果、転がり軸受軌道面の微小領域に疲労摩耗が僅かに発生しているものの、異常摩耗の早期発見パラメータであるフェログラフィーのIs値に変化はなく、SOAP／D－SOAPの鉄濃度は減少傾向にあることから、摩耗の安定が確認されました。又、転がり軸受の寿命の指標となるフレーキングの発生が確認されていないことから、現在のところ、ベアリングは継続使用可能な状態にあると判断します。但し、前回同様に摩耗粒子形態観察の結果で、ベアリング転動面や外輪とベアリングケース間でフレッティングが発生していることが確認されており、今後、フレッティングの影響で転がり軸受の寿命の指標となるフレーキングへの進展が懸念されるため、ヶ月後にトライボ診断を実施し、摩耗の進行状況を確認することを推奨します。【油の汚染状況】計数汚染度がナトリウム級以上と当社推奨の管理限界値を超え、重量汚染度がmg/mlと高い値でした。
報告№109-09539 報告№109-09539 | 分析№109-003332 分析№109-003334 | 109-003334 | ・摩耗状態SOAP／D－SOAPの結果、前回同様に潤滑油中からは鉄および銅が検出されました。粒子観察の結果から、フレッティングにより発生した赤錆が比較的多く観察されたことから、潤滑部で発生している摩耗形態はフレッティング摩耗であることが分かりました。但し、転がり軸受寿命の指標としている摩耗粒子が観察されなかったことから、フレーキングは発生していないと判断でき、また、異常摩耗の早期発見パラメータであるフェログラフィーのIs値が前回のの乗から乗に桁減少していることから、摩耗は安定しているものと判断します。・汚染度計数汚染度は前回のNAS級からNAS級にランク減少し、清浄でした。結論軸受は継続使用可能な状態にあると判断できます。
報告№109-09050 報告№109-09050 | 分析№109-000563 分析№109-000563 | 109-000563 | 今回の採油は、対象設備停止中にドレン弁から実施しているため、別紙油中粒子の沈降の影響に示すように、沈降の影響を受けて分析データが高濃度に出る可能性があります。今回の分析は、以上のことを踏まえて結果を検討します。分析の結果、摩耗粒子診断で異常摩耗の早期発見パラメータであるIs値がの乗と高い値を示していました。Is値が高い原因は、内部で発生する摩耗ではなく外部から混入したと思われる砂等の異物によることが粒子の観察で確認されました。但し、観察された砂が油中に存在した場合、各摺動部に噛み込み切削摩耗を引き起こすことが懸念されるため、早急に濾過または更油を行い、汚染物を除去されることを推奨します。尚、コンプレッサー油の添加剤は、極圧添加剤や摩耗防止剤などの濃度が高く、この影響でタービン油や作動油などに比較して酸化安定度の結果が低く出る傾向があります。そのため、ギヤ油の余寿命の評価をタービン油と同等の精度で得るには、酸化安定度の結果に加え、粘度、水分、全酸価、IRなどのデータを総合的に判断することが必要です。本試料油は、各分析データを総合的に評価しました。その結果、酸化安定度は新油に比較して高く、粘度、全酸価は良好の範囲にあることから、本試料油は継続使用可能な状態にあると判断します。特性低下全ての項目が良好な範囲にあったことから特性低下は認められず良好と判断します。粘度は良好と判断します。粘度は.mm/sと新油値.mm/sに比較して、粘度変化率は-％で、当社推奨の管理限界値である±％以内にあり、良好と判断します。全酸価は良好と判断します。全酸価はmgKOH/gと新油値mgKOH/gに比較して高いものの、有機物・有機化合物の結果、油劣化の兆候を示すカルボン酸の吸収が確認されていないことから、良好と判断します。酸化安定度の結果、良好と判断します。酸化安定度はminと当社推奨の管理限界値のmin以上であり、良好と判断します。汚染は良好と判断します。水分は良好と判断します。水分はppmと当社推奨の管理限界値の以下であり、良好と判断します。摩耗外部から混入したと思われる砂が非常に多く観察されました。外部から混入した砂が非常に多く確認された。摩耗粒子診断で異常摩耗の早期発見パラメータであるIs値がの乗と高いものの、摩耗粒子の観察で外部から混入した砂が非常に多く検出されており、Is値が高い要因は、摩耗ではなく、外部から混入した砂の影響によるもので、異常な摩耗は確認されませんでした。
報告№109-09136 報告№110-00685 | 分析№109-001160 分析№110-003186 | 110-003186 | 金属元素と濃度の分析は、試料油を以上の高温で発光させ、その光を分光器で分光し、分光によって得られた光の強度と金属固有の波長とから元素を特定するIカップリング発光分光分析法）を用います。また摩耗状態は、SOAPにより求めた金属成分と濃度にフェログラフィー法による摩耗粒子分析とを加味して総合的に評価しますが、摩擦面の摩耗機構と摩耗状態の判断は摩耗粒子の形態と、異常摩耗の早期発見パラメータであるIs値により判断します。Iカップリング発光分光分析供試のタービン油を分析した結果、検出された金属元素は、油中金属濃度の結果表に示すように、鉄、リン、亜鉛、カルシウム、ケイ素、ナトリウムが検出されました。これらの検出された金属元素から発生箇所を推定すると鉄・軸受等リン・オイル添加剤亜鉛、カルシウム、ケイ素、ナトリウム・外部混入異物であると思われます。このうち、機械部品が摩耗したと思われる元素はのグループです。フェログラフィー異常摩耗の早期発見パラメータとして摩耗粒子を定量化して評価するフェログラフィーのIs値は、潤滑状態が正常なの乗でした。摩耗粒子の形態で比較的多く観察された粒子は、潤滑状態が正常な場合に発生する摩耗粒子でした。このような摩耗粒子が観察された場合には、潤滑部では正常なマイルド摩耗が発生していることが分かります。計数汚染度、重量汚染度は共に良好でした。粘度、水分、全酸価、IRの各データは良好でした。軸受および潤滑油は継続使用可能な状態にあると判断します。
報告№105-0186 | 分析№105-01260 | 105-01260_○ | トライボ診断により、機器軸受の潤滑状態、潤滑油の劣化状態を診断することを目的としました。分析の結果、観察された摩耗粒子には、非常に小さい領域で油膜切れを起こして発生した凝着摩耗が若干見られるものの、分析結果から求めた機器の潤滑状態、潤滑油の性状が共に良好である事から現在の潤滑状態は良好な潤滑状態にあると判断します。前回と今回の分析結果からメタルの摩耗速度を判断するため、下式で摩耗速度を求め、現時点における平均的な摩耗深さを求めたところ、摩耗の深さは軸受表面から.μmであることが推定されました。y＝×-x＋.・ここでy：平均的な摩耗深さx：運転時間本軸受がこの摩耗速度で、摩耗の限界に到達する時間、いわゆる限界使用時間を試算すると、軸受の表面粗さをsとした場合の余寿命は約万時間になると推定され、摩耗速度が非常に小さいことから潤滑状態は良好な潤滑状態であることがわかります。尚、現在の潤滑状態は、非常に小さな領域の油膜切れで発生している凝着摩耗が若干観察された事から正常であると思われますが、潤滑状態が変わり摩耗形態に変化が生じた場合、摩耗速度も大きくなることもありますので定期的にトライボ診断を実施し、摩耗の進行速度を監視することが必要と判断します。
報告№109-09136 報告№111-00149 | 分析№109-001160 分析№111-000733 | 111-000733 | 酸化安定度は、新油値に比較して大きな値であり減少傾向は確認されませんでした。更油から今回採油までのヶ月間で酸化防止剤の消耗は確認されていないことから、使用条件が同様であれば定検周期のヶ月は使用できる可能性が高いと判断します。次回定検時に更油を実施しない場合は、酸化安定度を知るための分析を実施し、余寿命を確認することを推奨します。酸化安定度はminであり、当社推奨の管理限界値のmin以上であることから、良好と判断します。
報告№108-8005 報告№108-8005 | 分析№108-01593 分析№108-01593 | 108-01593 | 分析の結果、異常摩耗の早期発見パラメータであるフェログラフィーのIs値がの乗とやや高く、摩耗粒子の形態観察で異物の噛み込みなどで発生する切削粒子、金属接触が厳しい場合に発生するシビア粒子が多く観察されました。更にフィルタ表面の異物観察でも金属片、外部から混入したと思われる鉄錆、砂等がやや多く観察されました。今回の採油はドレンバルブから廃油を実施しないで採油を実施しているため、これらの異物は、ドレンバルブ配管内部に残留していた汚染物が検出された可能性が高いと思われますが、その中で観察された摩耗粒子から、摩耗の発生形態は切削摩耗と凝着摩耗が混在していることが確認されました。特に切削摩耗は、異物が混入していない状態に比較して、摩耗進行速度が速く注意が必要です。今後、更に摩耗が進行し、ギヤ歯面のバックラッシが増大し、噛み合いによる衝撃振動や騒音が大きくなることが懸念されるため、定期的に分析を実施し、摩耗の進行状況を確認されることを推奨します。回転数などの機器の諸元に関する情報が不足しているため、次回採油時期について述べることはできませんが、仮に出力軸の回転数がmin-の一般的な減速機の場合、運転時間が時間程度経過していれば次の評価が可能です。トライボ診断では、バックラッシの増加量を分析結果から計算できますので、構造が確認できる図面、ギヤの形式、歯形、モジュール、歯数、回転数、増速比、歯幅をお知らせ下さい。計算結果をご報告いたします。は良好と判断します。粘度は良好と判断します。粘度はmm/sと新油値mm/sに比較して、粘度変化率は-％で、当社推奨の管理限界値である±％以内にあり、良好と判断します。水分は良好と判断します。水分はppmと当社推奨の管理限界値の以下であり、良好と判断します。全酸価は良好と判断します。全酸価は.mgKOH/gと新油値.mgKOH/g以内にあり、良好と判断します。IRの結果、良好と判断します。IRの結果、油劣化の兆候を示すカルボン酸の吸収が確認されていないことから、良好と判断します。計数汚染度は当社推奨の管理限界値を超えていました。計数汚染度は当社推奨の管理限界値を超えていました。計数汚染度はNAS級以上と当社推奨の管理限界値のNAS級を超えていました。重量汚染度はmg/mlでした。重量汚染度はmg/mlでした。機器の潤滑状態SOAPによる油中金属濃度の結果で鉄が検出され、異常摩耗の早期発見パラメータであるフェログラフィーのIs値がの乗とやや高く、異物の噛み込みなどで発生する切削粒子、金属接触が厳しい場合に発生するシビア粒子が多く観察されました。SOAPによる油中金属濃度の結果、鉄が検出されました。SOAPによる油中金属濃度の結果、鉄、油の添加剤成分であるリン、亜鉛、外部から混入したと思われるケイ素が検出されました。SOAPによる油中金属濃度の結果、鉄が検出されました。SOAPによる油中金属濃度の結果、鉄、油の添加剤成分であるリン、外部から混入したと思われるカルシウム、ナトリウムが検出されました。フェログラフィーの結果、異物の噛み込みなどで発生する切削粒子、金属接触が厳しい場合に発生するシビア粒子が多く観察されました。異常摩耗の早期発見パラメータであるフェログラフィーのIs値がの乗とやや高く、摩耗粒子の形態観察の結果、異物の噛み込みなどで発生する切削粒子、金属接触が厳しい場合に発生するシビア粒子が多く観察されました。
報告№109-09431 報告№109-09431 | 分析№109-002719 分析№109-002719 | 109-002720 | ・摩耗状態SOAP／D－SOAPの結果で前回に比較して増加していた元素は鉄であり、観察された摩耗粒子は、疲労摩耗粒子が比較的多く観察されました。本軸受内部で発生している摩耗形態は疲労摩耗であることが分かりました。転がり軸受寿命の指標としている摩耗粒子が観察されなかったことから、フレーキングは発生していないと判断できますが、異常摩耗の早期発見パラメータであるフェログラフィーのIs値がの乗から乗に桁上昇していることから、潤滑状態がやや厳しくなっていると思われます。今後、さらに摩耗が進行し、転がり軸受の寿命の指標となるフレーキングに進展することが懸念されます。・汚染度計数汚染度は前回に比較してNAS級からNAS級にランク増加しました。汚染度が増加した要因は、摩耗によるものと思われます。・である粘度、水分、全酸価、IRの各データは良好でした。結論摩耗の進行が若干確認されていますが、現在のところ軸受および潤滑油は継続使用可能な状態にあると判断します。疲労摩耗による摩耗の進行を監視するため、定期的に分析を実施し、摩耗の進行状況を確認されることを推奨します。次回分析の時期を理論的に求めたところ、最短で約時間となります。この時間は、油中汚染物が均一になるために必要とする時間であり、この時間を経過すれば、再分析の結果から状態の傾向を確認することが可能となりますので、これを参考に次回分析時期を検討されることを提案します。
報告№109-09136 報告№112-00597 | 分析№109-001160 分析№112-002515 | 112-002515_date130306 | 分析の結果、本試料および汚染状態は全て良好な範囲にあり、継続使用可能な状態にあると判断します。粘度、酸価、有機物・有機化合物、酸化安定度の各データは良好でした。尚、別紙酸化安定度の減少傾向から油の余寿命を求めた結果、今回の採油日からの使用可能期間は約年ヶ月であることが分かります。水分濃度は、継続使用可能な範囲にありました。
報告№109-09136 報告№111-00053 | 分析№109-001160 分析№111-000215 | 111-000215 | 更油からの使用時間をもとに潤滑油の余寿命を評価したところ、潤滑油は次回定検まで使用可能と判断できました。次回定検時に更油を実施しない場合は、酸化安定度を知るための分析を実施し、余寿命を確認することを推奨します。酸化安定度はminであり、当社推奨の管理限界値のmin以上であることから、良好と判断します。
報告№107-6019 報告№107-6537 | 分析№107-01038 分析№107-01098 | 107-01098 | 主機は、約ヶ月間停止している。現在の油の状態を確認する。今回の採油は、機器停止中にドレンバルブから実施しているため、油循環中に採油した場合に比較し、油中粒子の沈降の影響を受け、分析データが低濃度に出る可能性があります。ドレンバルブは、油槽底部に設置されていない場合が多く、通常軸受油槽側面の低い部分にあり、長期間停止している場合、汚染粒子は沈降して採取されない可能性が高いと考えます。今回の分析は以上のことを踏まえて結果を検討しました。精点Aを実施した結果、全てのデータは良好の範囲にありました。但し、今回の採油が主機停止約ヶ月経過しており、μmサイズの粒子は既に油槽底部に沈降していると考えられ、μm以上の摩耗粒子が採取されていないと思われます。したがって、摩耗が進行していることを見落としている場合もあると考える必要があります。上述しましたように、今回の採油は停止中の採油であるため、循環中の採油に比較してデータが低めに出る可能性があります。これは、運転中の採油であったなら今回データより高い値になることが考えられます。次回採油は、粒子の沈降の影響を極力抑え、油中粒子が均一な分散状態に近い状態で採油が実施できるように、主機運転中、または停止直後に採油を実施することを推奨します。
報告№107-0366 報告№108-0337 | 分析№107-01900 分析№108-02285 | 108-02285 | 濾過後の試料油を分析した結果、計数汚染度がNAS級と、濾過前のNAS級に対してランク増加していました。計数汚染度がランク増加していますが、濾過前がNAS級、濾過後がNAS級と、いずれも清浄なレベルにあり、継続使用可能な状態にあると判断します。
報告№109-09136 | 分析№109-001160 | 114-000722 | 分析の結果、対象設備は継続使用可能と判断します。但し、摩耗粒子の形態観察で局部的な厳しい金属接触と高い摩擦熱により発生する黒錆が比較的多く観察されていることから、将来的な摩耗進行の有無を確認するためにも傾向監視を継続することが有効です。また、潤滑油は粘度の低下が確認されたことから、潤滑部で油膜切れによる摩耗の発生が懸念されます。更油粘度低下が確認されており、潤滑部で油膜切れなどによる摩耗の発生が懸念されます。これらの予防処置として更油を推奨します。定期的な分析今後の摩耗推移を監視するため、定期的な分析実施を推奨します。黒錆は、摩擦面が将来的に異常摩耗へ進展する可能性を示唆しているため、傾向監視が有用と思われます。詳細は、別紙傾向監視が必要な摩耗粒子をご覧ください。
報告№102-4518 | 分析№102-02118 | 102-02118 | 分析の結果、ころがり軸受は継続使用可能な状態にあると判断します。このことは油中の汚染粒子がNAS級と良好の範囲にあることSOAP／D-SOAPでころがり軸受の主成分である鉄が検出されていないこと異常摩耗の早期発見パラメータであるフェログラフィーのIs値がのマイナス乗と正常の範囲にあることころがり軸受の寿命の指標となるフレーキングは確認されていないことから判断しました。尚、RBOTが新油値minの％に減少してきており、劣化が進行しつつあることが確認されており、今後定期的に分析を実施し、更油時期を把握する必要があります。次回分析は、ヶ月後に実施されることを推奨します。
報告№109-09050 報告№109-09050 | 分析№109-000533 分析№109-000533 | 109-000533 | 今回の採油は、対象設備停止中にドレンプラグから実施しているため、別紙油中粒子の沈降の影響に示すように、沈降の影響を受けて分析データが高濃度に出る可能性があります。今回の分析は、以上のことを踏まえて結果を検討します。分析の結果、摩耗粒子診断で異常摩耗の早期発見パラメータであるIs値がの乗とやや高く、潤滑状態がやや厳しい状態にあることから、再分析により傾向監視が必要と判断しました。やや厳しい潤滑状態が発生した原因は、発生した摩耗粒子等の異物が油膜に入り込み、潤滑部が異物の角の切削作用を受けたこと、同時に油膜切れにより金属同士が接触したことにあると思われます。摩耗形態の中で特に切削摩耗は、異物がない状態に比較して、摩耗進行速度が速く注意が必要です。転がり軸受で切削摩耗が発生した場合、切削摩耗により生じた軌道面の損傷が起点となって転がり軸受の寿命となるフレーキングに進展し、寿命が分の程度に低下することも知られています。また、フリクションポリマは、タービン油が軸受摺動面で高圧下に押し込められ、高圧状態になると同時に、圧縮熱も発生して高温状態にもなり、その結果、潤滑油が重合して発生することが知られています。そのため、高温高圧状態の解消がなされなければ、潤滑油は劣化する場合があります。切削摩耗発生の原因となる混入異物が残留している場合、この異物により切削摩耗が継続して発生する可能性があります。また、仮に更油が実施されていたとしても、更油だけでは異物を完全に排除できない可能性もありますので、念のため運転再開後に再分析を実施し、摩耗の発生状況を確認することを推奨します。尚、本設備の場合、ポンプの回転数から、理論的な分析周期をもとめ、この周期で採油を実施することで、仮に油が入れ替わっても分析結果から潤滑状態の傾向を確認することが可能となります。ポンプの回転数をお知らせください。特性低下全ての項目が良好の範囲にあったことから、特性低下は認められず良好と判断します。粘度は良好と判断します。粘度はmm/sと新油値.mm/sに比較して、粘度変化率は-％で、当社推奨の管理限界値である±％以内にあり、良好と判断します。全酸価は良好と判断します。全酸価は.mgKOH/gと新油値.mgKOH/g以下であることから、良好と判断します。酸化安定度の結果、良好と判断します。酸化安定度はminと当社推奨の管理限界値のmin以上であり、良好と判断します。汚染は良好と判断します。水分は良好と判断します。水分は.ppmと当社推奨の管理限界値の以下であり、良好と判断します。摩耗発生している摩耗形態は切削摩耗と凝着摩耗が混在していることが分かりました。摩耗形態は切削摩耗と凝着摩耗が混在していることが分かりました。異常摩耗の早期発見パラメータであるIs値がの乗とやや高く、油中の摩耗粒子は、異物の噛み込みにより発生する切削粒子、金属接触が厳しい場合に発生するシビア粒子、局部的に高圧・高温となる場合に発生するフリクションポリマがやや多く観察されました。このことから、潤滑部で発生している摩耗形態は切削摩耗と凝着摩耗が混在していることが分かりました。
報告№109-09136 報告№110-00728 | 分析№109-001160 分析№110-003395 | 110-003395 | 前回に比較してSOAP／D－SOAPの結果で、鉄濃度に大きな変化はなく、異常摩耗の早期発見パラメータであるフェログラフィーのIs値がのマイナス乗と良好でした。前回に比較して計数汚染度はNAS級からNAS級にランク増加したものの、当社推奨の管理限界値内にあり、良好でした。前回同様に粘度、水分、全酸価、IR、RBOTの各データは良好でした。潤滑油および対象設備は継続使用可能な状態にあると判断します。
報告№108-0208 報告№108-0208 | 分析№108-01529 分析№108-01529 | 108-01529 | 、汚染度、軸受の潤滑状態を確認する。本試料油は、採油した試料油量が不足しており、重量汚染度は参考値としてお考え下さい。今回の分析は以上のことを踏まえて結果を検討しました。分析の結果、計数汚染度がNAS級と当社推奨の管理限界値に到達していました。また、異常摩耗の早期発見パラメータであるフェログラフィーのIs値が高いの乗となっていました。摩耗粒子の形態観察で異物の噛み込みにより発生する切削粒子、金属接触が厳しい場合に発生するシビア粒子が多く観察され、フィルタ表面の異物を観察した結果、金属片、砂等が観察されました。更にSOAPでケイ素、SOAP／D－SOAPで鉄が検出されたことから、汚染度が高い要因は、摩耗と採油の影響によるものと考えられました。今回の採油は対象設備の停止中に排油口から採油を実施しているため、これらの異物は、排油口配管内部に残留していた汚染物が検出された可能性が高いと思われます。観察された摩耗粒子の形態は、切削摩耗と凝着摩耗が混在しており、特に切削摩耗は異物が混入していない状態に比較して、摩耗進行速度が速く注意が必要です。転がり軸受の場合、分の程度に寿命が低下することが知られています。今後、更に摩耗が進行し、転がり軸受の寿命の指標となるフレーキングに進展することが懸念されるため、油槽内を清掃されることを推奨します。一般に、潤滑油中からケイ素が検出された場合の原因として、油の消泡剤として使用されるシリコン系の添加剤が検出されるフェログラフィーおよびフィルタ表面の異物観察で砂が多く観察されるシリコングリースをシール部に塗布している場合、このシリコングリースが潤滑油に混入しているなどが考えられます。などが挙げられますが、今回の原因は、フィルタ表面の異物観察で砂が多く観察されたことから、の可能性が考えられました。およびについては、分析結果では確認することが出来ませんので、原因を絞込むため、消泡剤の投与をしていないか、また、シリコングリースを使用している箇所があるかについてご確認下さい。一方、を示す粘度、水分、全酸価、IR、RBOTの各データは良好の範囲にあることから、この油は継続使用可能と判断します。尚、上述しましたように、今回の採油は停止中の採油であるため、運転中の採油に比較して汚染度は高目に出ている可能性があります。採油は、粒子の沈降の影響を少なくすることが重要であり、そのため油中粒子が均一な分散状態で実施されることを併せて推奨します。
報告№109-09136 報告№113-00124 | 分析№109-001160 分析№113-000480 | 113-000480 | 減速機は継続使用可能な状態にあると判断します。但し、油中の汚染度が高く、フィルタ表面の異物観察で～μmサイズの金属片が観察されたことから、今後も摩耗の進行を傾向監視するため、以下の対策を推奨します。濾過および更油油中の汚染度が高いことから、観察された摩耗粒子や異物等がギヤ歯面および軸受軌道面に噛み込み摩耗が進行することが懸念されるため、濾過および更油を推奨します。定期的な分析疲労摩耗の進行を監視するため、定期的に分析を実施し、分析データによる摩耗の進行状況を確認することを推奨します。はフェログラフィーおよびSOAP／D-SOAPの結果から総合的に判断した結果、継続使用は可能ですが、今後の機器の機能を確認するためにも傾向管理が有用と考えます。フェログラフィー【定量分析：Is値】Is値は異常摩耗の早期発見パラメータのつで、摩耗粒子を定量化するために用います。今回のIs値はの乗とやや高い値でした。フェログラフィー【定性分析：摩耗粒子および摩耗形態観察】分析結果から観察された代表的な粒子は、以下の通りでした。疲労摩耗粒子・繰返し応力を受けて発生。Iカップリング発光分光分析【SOAP／D-SOAP】検出された金属元素から発生箇所を推定すると、以下の通りでした。鉄、銅、クロム、アンチモン、ニッケル、錫、亜鉛・ギヤ、軸受等リン、カルシウム・添加剤ナトリウム・外部混入異物銅を使用した箇所の溶出・摩耗SOAPの結果、銅がppm検出されました。銅を使用した箇所の溶出・摩耗が進行しています。今回の検出は、この溶出と摩耗との双方によるものと考えられます。今後、別紙鉱油の酸化に対する金属触媒の影響に示すように濃度の増加に伴い酸化速度が速まる可能性があります。計数汚染度は、NAS級と当社推奨の管理限界値に到達していました。フィルタ表面の異物観察で～μmサイズの金属片、鉄錆、砂等が観察されたことから、汚染度が高い要因は、摩耗と外部混入異物の影響と思われます。
報告№109-09578 報告№109-09578 | 分析№109-003562 分析№109-003562 | 109-003562 | 、汚染度、潤滑状態は良好でした。潤滑油は継続使用可能な状態にあると判断します。本設備の油系統には濾過システムが設置されているため、発生した摩耗粒子は捕捉されていると思われます。そのため異常な摩耗状態が発生し、大型の摩耗粒子が発生したとしても濾過システムに捕捉され、見かけ上の汚染度は清浄となってしまうことから、診断結果を正常な潤滑状態にあると誤認してしまう可能性があります。濾過システムの影響による誤認を避けるため、全体油量と潤滑油ポンプ吐出量、そして油清浄機の濾過効率などをパラメータとして潤滑状態をより的確に評価する必要があります。そのため、濾過システム入口側からの採油に加えて、出口側からの採油を実施するとともに、濾過システムの構造、フィルタ精度、濾過システムの吐出量等の仕様が必要となりますので、これらの諸元をご提供下さい。特性低下特性低下に係るパラメータの分析結果は良好と判断します。粘度粘度は.mm/sと新油値mm/sに対する粘度変化率は-％で、当社推奨の管理限界値である±％以内にあり、良好と判断します。全酸価添加タービン油については、当社では管理限界値を設定しておらず、新油分析値との比較及び他の分析項目の結果より全酸価の状態判断を行います。その結果、全酸価は.mgKOH/gと新油値.mgKOH/gに比較して高いものの、IRの結果で油劣化の兆候を示すカルボン酸の吸収が確認されていないことから、良好と判断します。有機物・有機化合物有機物・有機化合物は、IRチャートによる新油分析値との比較の結果、cm-付近に劣化の兆候を示すカルボン酸の吸収が確認されていないことから、良好と判断します。汚染に係るパラメータの分析結果は良好と判断します。水分は.であり、新油値に比較してやや高い値でした。汚染粒子数はNAS級であり、当社推奨の管理限界値のNAS級以内であることから、良好と判断します。汚染度物重量は.mg/mlであり、当社推奨の管理限界値のmg/ml以内であることから、良好と判断します。摩耗運転中における潤滑状態は正常であったものと判断します。異常摩耗の早期発見パラメータであるフェログラフィーのIs値がのマイナス乗と当社基準値と比較して良好の範囲にあったことから、潤滑箇所の潤滑状態は正常と判断します。電子顕微鏡写真・X線マイクロアナライザー摩耗粒子診断で観察された粒子を電子顕微鏡写真・X線マイクロアナライザーで詳細に観察した結果、鉄を含む粒子が観察されました。金属濃度SOAP法により金属濃度を測定した結果、クロム、錫、油の添加剤成分であるリンが検出されましたが、良好と判断します。金属濃度酸溶解法により金属濃度を測定した結果、外部から混入したと思われるナトリウムが僅かに検出されましたが、良好と判断します。
報告№109-09136 報告№111-00053 | 分析№109-001160 分析№111-000169 | 111-000169 | 更油からの使用時間をもとに潤滑油の余寿命を評価したところ、潤滑油は次回定検まで使用可能と判断できました。次回定検時に更油を実施しない場合は、酸化安定度を知るための分析を実施し、余寿命を確認することを推奨します。酸化安定度はminであり、当社推奨の管理限界値のmin以上であることから、良好と判断します。
報告№109-09136 報告№113-00571 | 分析№109-001160 分析№113-002416 | 113-002416 | 使用油は水分濃度が高く、塩基価が低下していることから、潤滑油の酸中和能の低下による金属表面の腐食発生が懸念されます。また、SOAP-Tでクロムがppmと高い値で検出されたことからカムやカムローラ、或いは、ピストンリングやシリンダ内壁のクロムメッキを施している箇所が摩耗している可能性が考えられました。クロムが高濃度に検出された場合、特に摩耗箇所がカムやカムローラである場合はエンジンの点火時期に影響が出て、最終的にはエンジンの焼損につながる懸念があるため点検が必要です。念のため、クロムを使用している箇所を至急点検することを推奨します。点検、或いは再分析ディーゼルエンジンの潤滑箇所でクロムを使用している箇所の摩耗が懸念されることから、点検を実施するか、点検ができない場合は、今後のクロム濃度の推移を稼働時間時間程度以内で傾向監視しながら、監視を強化することを推奨します。更油と次回点検でピストンリング、シリンダライナの点検使用油の塩基価は低下していることから、今後、油中の酸性物質を中和することが出来なくなる可能性があります。また、水分の影響により金属表面で腐食摩耗が発生し、発生した鉄錆等の粒子が潤滑部に噛み込み、摩耗が進行することが懸念されます。さらに当該機の油中からカルシウム化合物がやや高い濃度で検出されたため、この化合物がコンロッドメタルやクランクメタルの摩耗を促進させる懸念があることから、更油を推奨します。また、化合物発生の原因は、ピストンリング、シリンダライナの摩耗によって燃焼ガスのシール性が低下し、燃焼ガス中の硫黄分と油中のカルシウム添加剤が反応するためと考えられます。そのため、次回点検ではピストンリング、シリンダライナの摩耗状態の点検を推奨します。診断結果使用油の水分、塩基価が当社推奨の管理限界値を超えていました。粘度粘度は、.mm/sと新油値のmm/sに比較して粘度変化率が+％となっており、当社推奨の管理限界値を超えていました。水分はppmと当社推奨の管理限界値のを超えていました。今後、水分の影響でエンジン内部に錆が発生し、その影響で摩耗が発生する懸念があります。酸価・塩基価・IR使用油の酸化劣化は、酸価、塩基価、IRの結果から総合的に判断します。酸価は、mgKOH/gと新油値mgKOH/gに比較して高く、塩基価はmgKOH/gと当社推奨の管理限界値.mgKOH/g以下でした。今後、油中の酸性物質を中和することが出来なくなり、金属表面の腐食が発生することが懸念されます。計数汚染度、重量汚染度は高い値であり、汚染されていました。主体的な要因はすすと考えられます。計数汚染度計数汚染度はNAS級を上回っており、汚染されていました。重量汚染度は、mg/mlと汚染されていました。粒度分布粒度分布は.～.μmの範囲にあり、中心粒径は.μmでした。μm以下の粒子が多いことから、燃焼時に発生したすすが主体であると推定されます。ディーゼルエンジンの潤滑箇所の状態を示す異常摩耗の早期発見のパラメータであるIs値は、レベルとやや高い値でした。また、潤滑部の摩耗が認められたため、定期的に潤滑油分析を実施し、摩耗推移を監視することが有用と考えます。フェログラフィーで観察された代表的な粒子は以下の通りです。正常な摩耗粒子・潤滑状態が正常なマイルド摩耗により発生。シリンダライナ、ピストンリングの摩耗SOAP-Tで鉄がppmと比較的高い値で検出され、フェログラフィーで鉄系粒子が観察されたことから、鉄を主成分とした部品、例えばシリンダライナやピストンリング等が摩耗している可能性があるため、今後の摩耗進行の監視が有用です。コンロッドメタル、クランクメタルの摩耗SOAP-Tでメタルの主成分である錫が、鉛が、銅が検出されたことから、コンロッドメタル、クランクメタルが局所的に摩耗していると推定されました。検出されたメタル成分は現時点では低濃度であることから継続使用に支障がない範囲であると判断しますが、今後、摩耗が進行し異常摩耗に進展することを防止するため、傾向分析による摩耗推移の監視が有用です。詳細は、別紙コンロッドメタル・クランクメタルの摩耗をご覧ください。クロムを使用した箇所の摩耗SOAP-Tでクロムがppmと高い値で検出されたことから、クロムを使用した箇所、例えばカムやカムロール等が摩耗している可能性が考えられます。固形カルシウム化合物の生成SOAP-Tでカルシウムが.検出されました。この固形カルシウムは、使用油に混入した燃焼ガス中の酸成分がカルシウム添加剤と中和反応して生成される比較的硬い化合物のため、摺動面に噛み込み、切削摩耗が進行することが懸念されます。詳細は、別紙固形カルシウム化合物の生成をご覧ください。
報告№107-0366 報告№113-00105 | 分析№107-01900 分析№113-000408 | 113-000408 | 重量汚染度が.mg/mlと、やや不良領域にあり、フィルタ表面の異物観察で金属片、スラッジが多く観察されました。現在のところ、計数汚染度はNAS級と非常に良好の範囲にあるものの、重量汚染度が.mg/mlとやや不良領域にあることから、今後、汚染度が増加した場合、バルブ類の動作障害やフィルタの目詰まり等が発生することが懸念されます。これらの障害発生に対する弊害を勘案の上、夏期の負荷期前に再分析を実施し、汚染度および摩耗の進行状況を確認されることを推奨します。
報告№103-4007 | 分析№103-00893 | 103-00893 | 分析の結果、水分がと当社推奨の管理限界値を大きく超えており、発錆予防のため、早急に水分除去を実施されることを推奨します。又、計数汚染度は、水分の影響でセンサーエラーを起こし、測定不能でした。一方、重量汚染度の結果、mg/mlと当社推奨の管理限界値を大きく超えていました。光学顕微鏡写真に示すように茶褐色状のスラッジが見られました。このスラッジは、粘着性がありバルブの動作障害の発生原因となることが知られており、早い時期に除去する必要がありますが、水分濃度が高い場合、TS－の投与は慎重に行わなければなりません。可能であれば完全に更油を実施することを推奨しますが、更油できない場合は水分除去作業後、一定の時間経過した時点で油圧系統内の各部の水分濃度が上昇しないことを確認する等、慎重に水分の除去状況を確認後、TS－による除去作業を実施することを推奨します。尚、スラッジが発生する要因は、使用油であるモービルヘビーメディアムJに添加剤成分として含まれている、亜鉛が析出してスラッジとなったケースを多く経験しており、本サンプルも類似事例と思われます。
報告№109-09136 報告№109-09546 | 分析№109-001160 分析№109-003379 | 109-003379 | 分析の結果、IRおよびRBOTを除く項目は良好でした。RBOTがminと当社推奨の管理限界値のmin以下にあり、IRの結果、新油で確認されているcm-付近のピークが使用油では確認されませんでした。結論IRおよびRBOTの結果から、以下の可能性が考えられました。油名の相違異種油の混入添加剤の消耗原因がの油名の相違、ないしの異種油の混入であった場合、適正な油種に交換されることを推奨します。原因がのいずれでもなくの添加剤の消耗であった場合、常時、～程度の温度を受けて短期間で酸化防止剤が消耗する環境が内在している可能性が考えられます。このような環境がある場合は、使用条件にあった油種への変更が必要ですので最適油種の選定を検討して下さい。
報告№107-4545 報告№108-5033 | 分析№107-02185 分析№108-01092 | 108-01092 | トライボ診断の結果、全てのデータが良好であることから、この油は継続使用可能と判断します。は良好と判断します。粘度は良好。粘度は.mm/sと新油値mm/sに比較して、粘度変化率は-.％で、当社推奨の管理限界値である±％以内にあり、良好と判断します。粘度はmm/sでした。粘度はmm/sでした。粘度指数はでした。粘度指数はでした。水分は良好。水分は.ppmと当社推奨の管理限界値の以下であり、良好と判断します。全酸価は良好。全酸価は.mgKOH/gと新油値.mgKOH/gに変化はなく、良好と判断します。
報告№101-8001 | 分析№101-00003 | 101-00003 | 精点Aを実施した結果、計数汚染度、重量汚染度、フェログラフィー、SOAP／D－SOAPを除く項目は良好であった。計数汚染度がNAS級以上、重量汚染度がmg/mlと管理限界値を超えていた。SOAP／D－SOAPで鉄が非常に多く検出され、フェログラフィーの結果、フレッティングにより発生したμm未満の赤錆が非常に多く見られたことから、汚染要因は、メタル台金とペデスタルの間で発生しているフレッティングによるものと考えられた。このフレッティングの発生そのものが軸受メタルの異常摩耗とはならないが、懸念されるのは、発生した赤錆が軸受摺動面に噛み込み、軸受メタルの摩耗に進展することである。そのことをD－SOAP及びフェログラフィーの結果から確認した。その結果、メタルの主成分である錫が検出され、且つ、フェログラフィーの結果、ホワイトメタルの摩耗粒子が観察されていることから、メタルの摩耗に進展し始めている可能性がある。以上のことから、今後の対策は、濾過により赤錆を十分に除去し、その後、濾過直後及び、それからヶ月経過後の回分析を実施し、摩耗の進行状況を確認されることを推奨する。尚、ヶ月経過後に確認した摩耗の進行状況を基に下期に計画されているオーバーホールまでの管理方法を提案します。
報告№108-0387 報告№109-09052 | 分析№108-02609 分析№109-000577 | 109-000577 | 軸受の潤滑状態および定期試験を実施し、前回データと照合した結果、油中摩耗粒子の減少が確認されています。油中の粒子濃度は、油膜破断による発生や、油槽内などでの沈降が均衡したところで一定、いわゆる平衡状態になりますが、このバランスが崩れると増加する場合と減少する場合とに分かれます。増加した場合は、発生と減少の均衡が崩れ、摩耗の発生や外部混入が始まったことを示し、またこれとは反対に、減少した場合は発生量が減少しているか、或いは、減少量が大きくなっていることを示し、特に減少は、汚染状態や潤滑状態が良好であることを示唆しています。本軸受では、油中の粒子が減少する要因となるフィルタ類は設置されておらず、濾過による減少は考えられませんので、油中の摩耗粒子が減少したのは、摩耗粒子がほとんど発生せず、油槽内部での沈降があったためと考えられます。以上のことから、本軸受は摩耗の進行がなく、潤滑状態は安定した状態にあったものと判断します。これらのことは、前回に比較して、計数汚染度はランク減少し、SOAP／D-SOAPの鉄および錫濃度に変化がないこと異常摩耗の早期発見パラメータであるフェログラフィーのIs値が-.と良好の範囲にあること以上のことから判断しています。潤滑油の基本特性潤滑油の基本特性は、良好の範囲にあることから、本試料油は継続使用可能と判断します。
報告№109-09136 報告№112-00363 | 分析№109-001160 分析№112-001486 | 112-001486 | 更油からの経過日数をもとに潤滑油の余寿命を評価したところ、潤滑油は定検までのヶ月間は使用可能と判断できました。次回定検時に更油を実施しない場合は、酸化安定度を知るための分析を実施し、余寿命を確認することを推奨します。酸化安定度はminであり、当社推奨の管理限界値のmin以上であることから、良好と判断します。
報告№106-0138 | 分析№106-00896 | 106-00896 | ・濾過前の試料油を分析した結果、前回同様に摩耗粒子の形態観察でフレッティングにより発生したμm未満の赤錆が多く観察されました。・D－SOAPの結果、前回に比較して鉄がから、軸受メタルの主成分である錫がからに上昇していました。）軸受の摩耗軸受摺動面では、軸受メタルの摩耗が発生しています。今後、更に摩耗が進行することが懸念されます。）フレッティングフレッティングの発生要因は、スラストランナー固定部やスラストメタル台金部の鉄系材料が接合されたり、勘合されたりする部分から発生します。フレッティングによる赤錆が少量発生しても直ちに異常ではありませんが、場合によっては、これらの粒子、赤錆が軸受摺動面に噛み込み、摩耗を進行させる場合があります。これらの障害発生に対する弊害を勘案の上、ヶ月以内に再度分析を実施し、汚染状況及び摩耗の進行状況を確認されることを推奨します。
報告№109-09250 報告№109-09250 | 分析№109-001816 分析№109-001816 | 109-001816 | 潤滑油および本軸受は継続使用可能な状態にあると判断できますが、軸受摺動面では凝着摩耗の発生が確認されており、今後継続して発生することが懸念されるため、再度分析を実施し、摩耗の進行状況を傾向監視することを推奨します。特性低下特性低下に係るパラメータの分析結果は良好と判断します。粘度粘度はmm/sと新油値mm/sに対する粘度変化率は+.％で、当社推奨の管理限界値である±％以内にあり、良好と判断します。全酸価添加タービン油については、当社では管理限界値を設定しておらず、新油分析値との比較及び他の分析項目の結果より全酸価の状態判断を行います。その結果、全酸価は.mgKOH/gと新油値以内にあり、良好と判断します。酸化安定度酸化安定度minであり、当社推奨の管理限界値のmin以上であることから、良好と判断します。有機物・有機化合物有機物・有機化合物は、IRチャートによる新油分析値との比較の結果、cm-付近に劣化の兆候を示すカルボン酸の吸収が確認されていないことから、良好と判断します。色相はLであり、新油値のLに比較して変化がないことから、良好と判断します。汚染に係るパラメータの分析結果は、良好と判断します。水分は.ppmであり、当社推奨の管理限界値の以下であることから、良好と判断します。汚染粒子数はNAS級であり、当社推奨の管理限界値のNAS級以内であることから、良好と判断します。汚染度物重量はmg/mlであり、当社推奨の管理限界値のmg/ml以内であり、良好と判断します。摩耗フェログラフィーによる摩耗粒子の観察の結果、金属接触が厳しい場合に発生するシビア粒子と局部的に高圧・高温となる場合に発生するフリクションポリマが観察されました。異常摩耗の早期発見パラメータであるフェログラフィーのIs値がの乗とやや高く、摩耗粒子の形態観察の結果、金属接触が厳しい場合に発生するシビア粒子、局部的に高圧・高温となる場合に発生するフリクションポリマが観察されました。金属濃度SOAP法により金属濃度を測定した結果、鉛がppm、銅がppm、外部から混入したと思われるケイ素がppm検出されました。金属濃度酸溶解法により金属濃度を測定した結果、潤滑箇所で発生する金属接触によって検出される鉄が、鉛がppm、銅が、外部から混入したと思われる亜鉛、ナトリウムが検出されました。
報告№109-09136 報告№111-00494 | 分析№109-001160 分析№111-002270 | 111-002270 | 潤滑油および軸受は継続使用可能な状態にあると判断します。但し、今後も摩耗の進行を傾向監視するため、以下の対策を推奨します。油槽内の清掃潤滑油が汚染されていることから、油槽内は汚染されていると思われます。更油をする際には、油槽内を清掃し、更油する新油もNAS級程度の清浄な潤滑油を更油することを推奨します。定期的な分析切削摩耗や凝着摩耗の進行を監視するため、定期的に分析を実施し、摩耗の進行状況を確認することを推奨します。シリコン系のグリースや添加剤の確認シリコン系の添加剤やグリースを使用している箇所があるかについてご確認下さい。異種油の混入および油名の確認異種油の混入の有無、油名を再確認することを推奨します。フェログラフィー異常摩耗の早期発見パラメータとして摩耗粒子を定量化して評価するフェログラフィーのIs値は、潤滑状態が厳しいの乗でした。摩耗粒子の形態で比較的多く観察された粒子は、潤滑状態が正常な場合に発生する摩耗粒子異物の噛み込みにより発生する切削粒子金属潤滑部が局部的に油膜切れを起して発生するシビア粒子でした。これらの摩耗粒子が観察された場合、潤滑部で発生している摩耗形態は、正常なマイルド摩耗異物による切削摩耗潤滑状態がやや厳しい凝着摩耗であることが分かります。摩耗形態の中でも切削摩耗は摩耗進行速度が速く、転がり軸受でこの摩耗形態が発生した場合には寿命が分の程度に低下することも知られており、切削摩耗により生じた軌道面の損傷が起点となって転がり軸受の寿命となるフレーキングに進展することから傾向監視による経過監視が必要です。電子顕微鏡・X線マイクロアナリシス観察された粒子をSEM・XMAで詳細に分析した結果、粒子には鉄、クロム、マンガンが比較的多く含まれており、成分割合から粒子は主に転がり軸受の軌道面や保持器から発生していると推定できました。Iカップリング発光分光分析供試の潤滑油を分析した結果、検出された金属元素は、SOAP-Tの結果表に示すように、鉄、鉛、銅、クロム、アンチモン、錫、亜鉛、カルシウム、バリウム、アルミニウム、ケイ素、ナトリウムでした。検出されたこれらの金属元素から発生箇所を推定すると鉄、鉛、銅、クロム、アンチモン、錫・軸受等亜鉛、カルシウム、バリウム、アルミニウム、ケイ素、ナトリウム・外部混入異物であると思われます。このうち、機械部品が摩耗したと思われる元素はのグループです。SOAP-Tで検出された亜鉛、バリウムは添加剤として添加されている場合があります。ご提供頂いた本試料油のダフニータービンの新油データには、これらの添加剤は含まれていないことから、異種油の混入、または油名の誤りなどが考えられます。ケイ素の検出SOAP-Tでケイ素がppm検出されました。一般に、潤滑油中からケイ素が検出された場合の原因として、シリコン油或いは、シリコン系の添加剤が検出されるフェログラフィーおよびフィルタ表面の異物観察で砂が多く観察されて検出されるシリコングリースをシール部に塗布している場合、このシリコングリースが潤滑油に混入して検出されるなどが挙げられますが、今回検出が比較的高濃度であることからの可能性が考えられます。については、分析結果では確認することが出来ませんので、これに関する情報があれば提供をお願いします。計数汚染度、重量汚染度は共に当社推奨の管理限界値を超えていました。SOAP-Tで亜鉛、バリウムが検出され、フィルタ表面の異物観察で表面が茶褐色で金属片、鉄錆、砂等が観察されたことから、汚染度が高い要因は、摩耗とスラッジ、そして外部混入異物の影響と思われます。粘度、水分、酸価、IRの各データは良好でした。
報告№109-09136 報告№114-00224 | 分析№109-001160 分析№114-000761 | 114-000761 | 潤滑油および対象設備は、継続使用可能な状態にあると判断します。異常摩耗の早期発見のパラメータであるIs値は、前回の-レベルから-レベルに低下し、正常です。また、観察された粒子は極少量だったことから、は良好と判断します。計数汚染度は、前回のNAS級からNAS級に低下し、良好です。重量汚染度は.mg/mlから.mg/mlに増加しているものの、当社推奨の管理限界値以下であり、良好です。．粘度、水分、酸価、IRの各データは、前回同様に良好です。
報告№109-09136 報告№113-00467 | 分析№109-001160 分析№113-001946 | 113-001946 | 軸受は継続使用可能な状態にあると判断します。は、フェログラフィーおよびSOAP/D-SOAPの結果から総合的に判断した結果、正常な状態にあると考えられます。フェログラフィー【定量分析：Is値】Is値は異常摩耗の早期発見パラメータのつで、摩耗程度を定量化するために用います。前回に比較してIs値はのマイナス乗から変化はなく、低い値でした。フェログラフィー【定性分析：摩耗粒子および摩耗形態観察】分析結果から観察された全ての粒子量は少でした。Iカップリング発光分光分析【SOAP/D-SOAP】検出された金属元素から発生箇所を推定すると、以下の通りでした。銅、ニッケル・軸受等リン・添加剤カルシウム、ナトリウム・外部混入異物前回に比較して計数汚染度はNAS級から等級に変化はなく、良好でした。重量汚染度は.mg/mlから.mg/mlに増加しているものの、当社推奨の管理限界値以下であり、良好でした。
報告№109-09136 報告№112-00561 | 分析№109-001160 分析№112-002300 | 112-002300_date130318 | 分析の結果、潤滑油の劣化はなく、汚染度は良好な範囲にあることから、継続使用可能な状態にあると判断します。軸受分析の結果、軸受は継続使用可能な状態にあると判断します。但し、将来的な摩耗進行の有無を確認するためにも傾向監視を継続することが有効です。定期的な分析今後懸念される凝着摩耗やフレッティング摩耗の進行を監視するため、定期的に分析を実施することを推奨します。診断結果は良好と判断します。粘度前回に比較して今回の粘度は、mm/sからmm/sに上昇していました。新油値mm/sに比較して粘度変化率は-.％で、当社推奨の管理限界値である±％以内であり、良好と判断します。水分前回に比較して今回の水分は、.からppmに減少していました。当社推奨の管理限界値の以下であり、良好と判断します。酸価前回に比較して今回の酸価は、.mgKOH/gから.mgKOH/gに低下し、新油値.mgKOH/g以下であり、良好と判断します。IRIRチャートの結果、新油と使用油のスペクトルパターンはほぼ一致し、また、油劣化の兆候を示すカルボン酸の吸収が確認されていないことから、良好と判断します。は良好と判断します。計数汚染度前回に比較して今回の計数汚染度は、NAS級からNAS級と減少していました。当社推奨の管理限界値NAS級以下であり、良好と判断します。重量汚染度前回に比較して今回の重量汚染度は、.mg/mlから.mg/mlに増加しているものの、当社推奨の管理限界値mg/ml以下であり、良好と判断します。光学顕微鏡写真重量汚染度で濾過したフィルタ表面上の夾雑物を光学顕微鏡で観察した結果、金属片、赤錆、砂等が観察されました。はフェログラフィーおよびSOAP-Tの結果から総合的に判断した結果、継続使用は可能ですが、機器の機能を保持するためにも傾向管理が有用と考えます。フェログラフィー【異常摩耗指数：Is値】Is値は異常摩耗の早期発見パラメータのつで、摩耗粒子を定量化するために用います。前回に比較して今回のIs値はの乗から乗に低下しているものの、やや高い値でした。フェログラフィー【定性分析：摩耗粒子および摩耗形態観察】分析結果から比較的多く観察された粒子は、以下の通りでした。正常な摩耗粒子・潤滑状態が正常なマイルド摩耗により発生。シビア粒子・潤滑状態がやや厳しい凝着摩耗により発生。金属潤滑部が局部的に油膜切れを起していると考えられます。赤錆・フレッティングにより発生。フリクションポリマ・局部的に高圧・高温となる場合に発生。観察された摩耗粒子の中でも赤錆、シビア粒子は、注意が必要です。フレッティングの発生要因は、鉄系材料が接合および勘合されたりする部分から発生します。フレッティングによる赤錆が少量発生しても直ちに異常ではありませんが、場合によっては、発生した赤錆が軸受摺動面に噛み込み、摩耗を進行させる場合があります。シビア粒子は、凝着摩耗に分類されます。この摩耗粒子は、摺動面で凝着、破断を繰り返し、この過程で生じる移着粒子が成長して摩耗粒子となります。そのため、摺動面では局部的に油膜切れが発生していることを示しています。この状態が継続した場合、摩耗粒子のサイズは徐々に大型化していき、軸受の損傷に至る場合がありますので、傾向監視が必要です。Iカップリング発光分光分析【SOAP-T】検出された金属元素から発生箇所を推定すると、以下の通りでした。鉄・軸受等リン、亜鉛・添加剤ケイ素・外部混入異物
報告№109-09094 報告№110-00147 | 分析№109-000897 分析№110-000553 | 110-000553 | は良好と判断します。尚、RBOTがminと新油値のminに比較してmin減少していました。このまま継続使用した場合、この減少傾向から限界値に到達するのは、別紙図RBOTの減少傾向に示すように年月と推定されました。残りの継続使用期間は、約年ヶ月であると予測されます。潤滑油は継続使用可能な状態にあると判断します。≪状態監視とパラメータ≫分析の目的および各分析のパラメータは以下の通りです。特性低下目的：油の分析結果から、や劣化傾向ならびに添加剤の消耗程度、残存寿命などを確認する。粘度JISK全酸価JISK赤外線吸収スペクトルJISK酸化安定度試験JISK汚染目的：油の分析結果から、砂塵あるいは水・異種油などによるや、異物混入の有無を確認する。水分JISK計数汚染度JISB重量汚染度JISB光学顕微鏡観察摩耗目的：油中の摩耗粒子を分析する事により、回転・摺動部の潤滑状態、摩耗劣化の程度、余寿命などを解析する。摩耗診断電子顕微鏡観察JISKX線マイクロアナリシス油中金属濃度）JISK≪分析結果≫特性低下粘度：良好粘度値mm/sの新油値mm/sに対する変化率は-.％であり、当社推奨の管理限界値±％以内に留まっています。全酸価：良好全酸価.mgKOH/gは新油値の.mgKOH/g以内にあることから問題は無いと判断します。赤外線吸収スペクトル：良好酸化安定度試験：良好酸化安定度試験の結果、数値minは当社推奨の管理限界値min以上に留まっており、現時点での使用は可能と判断します。汚染水分：良好水分値ppmは当社推奨の管理限界値以内に留まっています。計数汚染度：今回は実施していません。重量汚染度：今回は実施していません。光学顕微鏡観察：今回は実施していません。摩耗摩耗診断電子顕微鏡観察・X線マイクロアナリシス：今回は実施していません。油中金属濃度：今回は実施していません。
報告№102-4083 | 分析№102-03290 | 102-03290 | 分析の結果、ギヤ歯面で疲労摩耗が進行しつつあることが確認されました。今後摩耗の進行が早まり、バックラッシの増大による振動の発生が懸念されます。また、その振動が原因でギヤの異常摩耗が進行することが懸念されるため、至急再分析を実施されることを推奨します。尚、バックラッシの増加量を分析結果から計算できますので、構造が確認できる図面、ギヤの形式、歯形、モジュール、歯数、回転数、増速比、歯幅をお知らせ下さい。計算結果をご報告いたします。このことは、計数汚染度がNAS級以上と非常に高くSOAP／D-SOAPでギヤ歯面の摩耗により発生した鉄が検出され、異常摩耗の早期発見パラメータであるフェログラフィーのIs値がの乗と非常に高いことから判断しました。尚、を示す粘度、水分、全酸価、IRの各データが良好であることから、この油は継続使用可能と判断します。
報告№108-5071 報告№110-00727 | 分析№108-02721 分析№110-003375 | 110-003375 | 潤滑油は粘度の低下と消泡性能の低下が確認されており、摩耗が発生する可能性がありますので、以下の対策を推奨します。更油の検討粘度が低下していたことから、今後適正な粘度範囲で使用していない場合、ギヤ歯面やベアリング軌道面で油膜切れが発生し、摩耗が進行することが懸念されるため、更油の検討を推奨します。追加分析消泡性能が低下した場合、ギヤ歯面での油膜形成に影響が出て摩耗の発生が進展することがあります。今後は消泡性能低下の影響により摩耗が進展する可能性がありますので、フェログラフィーおよびSOAPを追加することを推奨します。分析結果粘度が当社推奨の管理限界値を超えていました。泡立ち試験の結果、消泡性能が低下していることが確認されました。粘度粘度は.mm/sと新油値mm/sに比較して、粘度変化率は-％で、当社推奨の管理限界値である±％を超えていました。泡立ち試験泡立ち試験は-と新油に比較して高い値でした。水分はppmと当社推奨の管理限界値の以下であり、良好と判断します。全酸価全酸価はmgKOH/gと新油値mgKOH/g以下であり、良好と判断します。
報告№108-5071 報告№111-00708 | 分析№108-02721 分析№111-003568 | 111-003568 | 粘度および消泡性能の低下が確認されました。今後は障害予防を目的に以下の対策を推奨します。更油、或いは、部分更油粘度が低下していたことから、今後適正な粘度範囲で使用していない場合、ギヤ歯面やベアリング軌道面で油膜切れが発生し、摩耗が進行することが懸念されるため、更油、或いは、部分更油を推奨します。追加分析消泡性能が低下した場合、ギヤ歯面での油膜形成に影響が出て摩耗が進展することがありますので、フェログラフィーおよびSOAP-Tを追加して摩耗により発生する油中金属濃度や潤滑状態を確認することを推奨します。粘度粘度はmm/sと新油値mm/sに比較して、粘度変化率は-.％で、当社推奨の管理限界値である±％を超えていました。今後、適正な粘度範囲で使用していない場合、ギヤ歯面やベアリング軌道面で油膜切れが発生し、摩耗が進行することが懸念されます。泡立ち試験泡立ち試験の結果は、-と新油値が-であるのに比較して高い値となっていたことから、消泡性能が低下していることが分かりました。今後の使用状況によっては油の酸化劣化が進行したり、ギヤ歯面およびベアリング軌道面で油膜切れが発生したりする場合があるため、消泡剤の添加による消泡性能の改善など何らかの対応が必要になると思われます。分析結果粘度および消泡性能が低下していることが確認されました。粘度粘度はmm/sと新油値mm/sに比較して、粘度変化率は-.％で、当社推奨の管理限界値である±％を超えていました。泡立ち試験泡立ち試験は-と新油に比較して高い値でした。水分は.ppmと当社推奨の管理限界値の以下であり、良好と判断します。全酸価全酸価はmgKOH/gと新油値mgKOH/g以下にあり、良好と判断します。
報告№107-0249 報告№107-0249 | 分析№107-01327 分析№107-01327 | 107-01327 | 分析の結果、全てのデータが良好であることから、この油は継続使用可能であり、潤滑状態も正常と判断します。は良好と判断します。粘度は良好と判断します。粘度は.mm/sと新油値mm/sに比較して、粘度変化率は-％で、当社推奨の管理限界値である±％以内にあり、良好と判断します。水分は良好と判断します。水分はppmと当社推奨の管理限界値の以下であり、良好と判断します。全酸価は良好と判断します。全酸価は.mgKOH/gと新油値に比較して高い値を示しているものの、IRの結果で油劣化の兆候を示すカルボン酸が確認されていないことから、良好と判断します。IRの結果、良好と判断します。IRの結果、油劣化の兆候を示すカルボン酸の吸収が確認されていないことから、良好と判断します。RBOTの結果、良好と判断します。RBOTはminと当社推奨の管理限界値のmin以上であり、良好と判断します。は良好と判断します。計数汚染度は良好と判断します。計数汚染度はNAS級と当社推奨の管理限界値のNAS級以内であり、良好と判断します。重量汚染度は良好と判断します。重量汚染度は.mg/mlと当社推奨の管理限界値のmg/ml以内であり、良好と判断します。機器の潤滑状態機器の潤滑状態は正常と判断します。SOAPの結果は良好です。SOAPの結果、油の添加剤成分であるリンがppm、外部から混入したと思われるナトリウムがppm検出されました。D－SOAPの結果は良好です。D－SOAPの結果、外部から混入したと思われるナトリウムが検出されました。フェログラフィーの結果は良好です。異常摩耗の早期発見パラメータであるフェログラフィーのIs値が.と良好の範囲にあり、潤滑状態は正常と判断します。
報告№109-09136 報告№111-00462 | 分析№109-001160 分析№111-002132 | 111-002132 | 軸受は継続使用可能な状態にあると判断します。前回に比較してSOAP／D－SOAPの結果で、鉄濃度に変化はなく、異常摩耗の早期発見パラメータであるフェログラフィーのIs値がのマイナス乗と良好でした。前回に比較して計数汚染度はNAS級から等級に変化はなく、良好でした。分析結果は良好と判断します。計数汚染度計数汚染度はNAS級と当社推奨の管理限界値のNAS級以内にあり、良好と判断します。重量汚染度は.mg/mlと当社推奨の管理限界値のmg/ml以内にあり、良好と判断します。機器の潤滑状態機器の潤滑状態は良好と判断します。SOAPSOAPの結果、摩耗により発生する鉄が検出されていないことから、良好と判断します。D－SOAPD－SOAPの結果、摩耗により発生する鉄が検出されていないことから、良好と判断します。フェログラフィー異常摩耗の早期発見パラメータであるフェログラフィーのIs値がのマイナス乗と良好の範囲にあり、潤滑状態は正常と判断します。
報告№108-0411 報告№110-00263 | 分析№108-02745 分析№110-001037 | 110-001037 | ・摩耗状態D－SOAPの結果、潤滑油中からは摩耗により発生する鉄が検出されました。粒子観察の結果から、フレッティングにより発生する赤錆が観察されたことから、潤滑部では、微振動によるフレッティング摩耗が発生していることが分かりました。異常摩耗の早期発見パラメータであるフェログラフィーのIs値は、の乗と良好の範囲にありました。また、転がり軸受寿命の指標としている摩耗粒子が観察されなかったことから、フレーキングの発生はなく、本軸受は継続使用可能と判断します。なお、観察されたフレッティング粒子は、以下の箇所のいずれかで発生していると考えられました。軸と内輪内面軸受箱と外輪外面軌道輪と転動体フレッティング粒子は、サイズは小さいものの転がり軸受の軸受軌道面に噛み込み、それにより発生する切削痕が起点となって軸受寿命の指標となるフレーキングへ進展することが懸念されます。・汚染度計数汚染度は良好でした。結論軸受は継続使用可能な状態にあるものの、以下の対策が必要です。今後、フレッティング摩耗の進行を監視するため、定期的に分析を実施し、摩耗の進行状況を確認することを推奨します。なお、次回分析結果が今回と同様であれば、摩耗が安定している状態にあると判断できます。計数汚染度は良好と判断します。計数汚染度計数汚染度はNAS級と当社推奨の管理限界値のNAS級以内にあり、良好と判断します。重量汚染度はmg/mlでした。機器の潤滑状態D－SOAPの結果、鉄が検出されました。フェログラフィーの結果、フレッティングにより発生する赤錆が比較的多く観察されました。SOAPSOAPの結果、油の添加剤成分であるリンが検出されました。摩耗により発生する鉄が検出されていないことから、良好と判断します。D－SOAPD－SOAPの結果、摩耗により発生する鉄が検出されました。フェログラフィー異常摩耗の早期発見パラメータであるフェログラフィーのIs値がの乗と良好の範囲にあり、摩耗粒子の形態観察の結果、フレッティングにより発生する赤錆が比較的多く観察されました。
|  | 100-02068 | フェログラフィーの結果、微振動により発生する～μmサイズの赤錆が多くみられており、前回同様にスラストメタル台金部とスプリングの間又はガイドメタル台金部とそれを支持しているピポット部の間で発生してるものと考えられました。又、D－SOAPの結果、メタルの主成分である錫が検出され、且つ、フェログラフィーでホワイトメタル粒子が確認されました。先回から、今回までに更油を実施していなければ錫の濃度からメタルの摩耗が進行していない事がわかります。今回データは、前回に比較して低いため、良好な値であると考えられます。RBOTが前回に比較してmin上昇おり、前回から今回までの間に更油又は新油の補充があった可能性がありますので、前回データとそのまま比較するのはできません。前回から今回までの間に更油を実施していたとすれば、摩耗の進行程度を監視することが必要となりますので、定期的に分析を実施されることを推奨します。次回分析は、ヶ月後の月上旬に実施し、潤滑状態に変化がなければ、分析周期を延ばしていく方法を合せて推奨します。
報告№102-4029 報告№102-4029 | 分析№102-01340 分析№102-01340 | 102-01340 | D－SOAPの金属濃度の合計と重量汚染度の結果から、汚染物中の金属粒子の割合は、概ね％程度であることが確認されました。したがって、残りの％が金属粒子以外の、いわゆるすすスラッジと考えられます。更に、金属粒子のうち、摩耗により発生した鉄以外の元素は、金属粒子全体の％を占めており、油中の汚染物の．％が鉄以外の成分であることがわかりました。鉄以外の汚染物、すなわちすすやスラッジの大半は、各部摺動面に噛み込み摩耗を進行させるため、予防措置として、精密な濾過機による濾過が重要になります。D－SOAPの鉄濃度が、前回のppmに対し今回.ppmとppm増加しており、シリンダライナ及びピストンリングの摩耗が進行していることが確認できるものの、主軸受やクランク軸受のメタル主成分で錫や鉛が検出されていないことから、これらの各メタルの摩耗は進行していないと判断します。発錆予防のため、水分濃度を以下に改善されることを推奨します。粘度が推奨管理基準を超えていました。粘度はmm/sと新油値mm/sに比較して、推奨管理基準を超えていました。これは、大量のスラッジの発生の影響の可能性があります。水分が推奨管理基準を超えていました。水分はと当社推奨の管理基準値を超えており、発錆予防のため、水分除去が必要と判断します。全酸価は良好です。全酸価はmgKOH/gと新油値mgKOH/gを超えているものの、良好の範囲にあると判断します。IRは良好です。IRは、IRチャートに示すように新油スペクトルに比較して変化はなく良好と判断します。計数汚染度は測定不能でした。計数汚染度は、測定時にセンサーに目詰まりが発生し、測定できませんでした。重量汚染度が非常に高く、濾過を推奨します。重量汚染度はmg/mlと非常に高く、精密な濾過を実施されることを推奨します。機器の潤滑状態SOAPは良好です。SOAPの結果、シリンダやピストンリングの摩耗により発生したと思われる鉄がppm検出されました。一方、油の添加剤成分であるリンがppm、亜鉛がppm、カルシウムがppm検出されました。D－SOAPは良好です。D－SOAPの結果、シリンダやピストンリングの摩耗により発生したと思われる鉄が.ppm検出されました。一方、油の添加剤成分が析出して発生したリンがppm、亜鉛が、カルシウムがppm検出されました。特に、D－SOAPで検出されたカルシウムは、数十ミクロンの硬い粒状をしているため、軸受摺動面等に噛み込み摩耗を進行させますので、精密な濾過により除去されることを推奨します。フェログラフィーの結果、シリンダライナやピストンリングの摩耗により発生したと思われる鉄系粒子が見られました。フェログラフィーの結果、異常摩耗の早期発見パラメータであるIs値がの乗と前回同様に厳しい摩耗が始まる領域に到達していました。摩耗粒子の形態観察の結果、依然として、シビア粒子、ラビング粒子が見られることから、シリンダライナとピストンリングの摺動面の摩耗が継続していると考えられました。尚、主軸受、クランクメタルの摩耗が確認されていないことから、継続使用可能な状況にあるものの、厳しい摩耗が始まる領域に到達していることから、今後、メタルの摩耗に進展することが懸念されるため、継続して分析を実施し、摩耗の進行状況を確認されることを推奨します。次回分析時期を検討するため、油系統図をご提供下さい。
報告№109-09136 | 分析№109-001160 | 113-002845 | 潤滑油は汚染度が高く、この油中の汚染物が潤滑部に噛み込むことによる摩耗の進行が懸念されます。現時点では、汚染物による影響は少なく、対象設備は継続使用可能な状態にあると判断しますが、今後の摩耗推移を確認するためにも傾向監視を継続することが有効です。更油油中の汚染度が高いことから、摩耗粒子や異物等の夾雑物が潤滑面に噛み込むことによる摩耗の進行が懸念されるため、可能であれば更油を推奨します。定期的な分析今後の凝着摩耗、疲労摩耗の推移を監視するため、定期的な分析実施を推奨します。新油の分析粘度、酸価は、油の性能を評価するパラメータの一種です。油の性能低下は、新油との比較が必要なことから、使用油の油名確認および未使用油の分析による比較評価を推奨します。異常摩耗の早期発見のパラメータであるIs値は、前回のレベルからレベルに上昇し、やや高い値でした。また、潤滑部の摩耗が認められたため、定期的に潤滑油分析を実施し、摩耗推移を監視することが有用と考えます。フェログラフィーで比較的多く観察された粒子は、以下の通りです。正常な摩耗粒子・潤滑状態が正常なマイルド摩耗により発生。疲労摩耗粒子・繰返し応力による金属疲労で発生。大型化するとフレーキングやスポーリングの発生が懸念されます。黒錆・潤滑状態がやや厳しい凝着摩耗により発生。局部的な厳しい金属接触と高い摩擦熱が発生していたことを示します。黒錆は、摩擦面が将来的に異常摩耗へ進展する可能性を示唆しているため、傾向監視が有用と思われます。詳細は、別紙傾向監視が必要な摩耗粒子をご覧ください。計数汚染度は前回のNAS級からランク上昇し、NAS級を上回っており、当社推奨の管理限界値を超えていました。今後、油中の汚染物が潤滑部に噛み込むことによる摩耗の進行が懸念されます。前回同様、水分は良好です。粘度粘度はmm/sでした。前回同様にISOVG規格内にありますが、新油との比較による評価を推奨します。酸価は.mgKOH/gでした。前回の.mgKOH/gに比較して大きな変化はなく正常と思われますが、より正確に判断するには新油との比較による評価が必要です。
報告№109-09136 報告№112-00057 今後、バルブ類の動作障害やフィルターおよびストレーナーの目詰まりが発生することが懸念されます。劣化が加速して重合物が増加することにより、ポンプの吸入抵抗が増大したり、場合によっては急増したスラッジが配管内壁に付着して、流動性が低下したりすることがあります。また、劣化により生じた重合物が油圧配管内部やバルブに付着し、通常の更油だけでは使用ができなくなり、フラッシングなどの時間とコストが大きく必要になることあります。このような事態になる前に報告№111-00629で報告した通り、全量更油されることを強く推奨します | 分析№109-001160 分析№112-000144 | 112-000144 | TS－の効果を確認するため重量汚染度の変化をパラメータとして、TS－を試料油に％混合して重量汚染度の変化を確認しました。その結果、TS－混合前はmg/mlの重量汚染度だったものが、混合後にはmg/mlに減少しました。これにより油中スラッジの約%がTS－の投与により溶解し、改善できることが確認できました。残りの約%は、一般的にいわゆる固形物や重合物であると推定されますので、精密に濾過を実施することで汚染度の改善が見込めます。ただ、月末に当社深層吸着式濾過機を用いた油濾過を実施しており、その際に固形物の多くは除去されていると考えられますので、TS－で溶解出来なかった%は重合物が大半であると判断できます。更油重量汚染度はTS－混合前がmg/ml、混合後がmg/mlに減少しているものの、当社推奨の管理限界値を超えていました。D－SOAPで油の添加剤成分であるリンが検出され、フィルタ表面の異物観察で表面が茶褐色で鉄錆、砂等が観察されたことから、汚染度が高い要因は、摩耗とスラッジ、そして外部混入異物の影響と思われます。
報告№103-0215 報告№103-0215 | 分析№103-02137 分析№103-02137 | 103-02137 | 分析の結果、軸受軌道面には若干フレーキングが発生し、さらに進行する状況にあります。～ヶ月後に分析を実施し、摩耗の進行状況を確認されることを推奨します。このことは、マイクロフレーキングにより発生した摩耗粒子が観察され、SOAP／D－SOAPの結果、ベアリングの摩耗により発生する鉄が検出されていること以上のことから判断しました。を示す粘度、水分、全酸価、IRの各データが良好であることから、この油は継続使用可能と判断します。粘度は良好と判断します。粘度はmm/sと当社推奨の管理限界値内にあり、良好と判断します。水分は良好と判断します。水分はppmと管理限界値の以下にあり、良好と判断します。全酸価は良好と判断します。全酸価は.mgKOH/gと新油値以内にあり、良好と判断します。IRは良好と判断します。IRの結果、チャートに示すように油劣化の兆候を示すカルボン酸の吸収が確認されていないことから、良好と判断します。計数汚染度はセンサー目詰まりによるセンサーエラーが発生し、重量汚染度が当社推奨の管理限界値を超えていました。計数汚染度は、測定中に目詰まりが発生しセンサーエラーとなりました。計数汚染度は、測定中に目詰まりが発生し、センサーエラーになりました。重量汚染度は当社推奨の管理限界値を超えていました。重量汚染度はmg/mlと当社推奨の管理限界値のmg/mlを超えていました。機器の潤滑状態フェログラフィーの結果、マイクロフレーキングにより発生した摩耗粒子の増加が確認され、異常摩耗の早期発見パラメータであるIs値がの乗とやや高い値を示していました。SOAPは良好と判断します。SOAPの結果、摩耗により発生する鉄が検出されていないことから良好と判断します。尚、油の添加剤成分であるリンが検出されました。D－SOAPの結果、摩耗により発生した鉄が検出されました。D－SOAPの結果、摩耗により発生した鉄がppm検出されました。フェログラフィーの結果は、マイクロフレーキングにより発生した摩耗粒子の増加が確認されました。フェログラフィーの結果、マイクロフレーキングにより発生した摩耗粒子の増加が確認され、異常摩耗の早期発見パラメータであるIs値がの乗とやや高い値を示していました。
報告№106-0336 報告№106-0336 | 分析№106-01781 分析№106-01781 | 106-01781 | 経緯年月B号機の定検時に油の補充を実施した。その後、運転を再開したらエアーブリーザーからオイルミストが発生し、機器周辺を汚染した。又、年月A号機の定検時に油の補充を実施した。B号機同様の現象が発生した。現在もこの状況に変化はない。目的消泡性能が低下する原因を確認する。トライボ診断を実施し、、汚染度、軸受の潤滑状態を確認する。考察消泡性能泡立ち試験は、通常新油であれば、シーケンスⅠ～Ⅲどれも泡立ち度はml以下、泡安定度はmlとなります。泡立ち度とは泡導入終了直後の泡の量を示し、泡安定度は泡導入終了後分間静置した後の泡の量です。分析の結果、泡立ち度がシーケンスⅠでml、シーケンスⅡでml、シーケンスⅢでmlと新油に比較して大きな変化はありませでした。また、SOAPのケイ素がppmと新油のppmに比較してppm上昇していることから、消泡剤の消耗は確認されませんでした。消泡性能が低下する原因は、以下のことが考えられました。消泡剤の消耗油の劣化による界面張力の低下異種油混合による界面張力の変化水分による影響これらの要因のうち、、は、油の劣化や異種油混合による界面張力の低下と言う現象が現われますが、とりわけ、、の劣化は泡立ちがしやすい原因となります。本試料油の場合、またはの原因により界面張力が変化した結果、泡が消えにくい状態となり、ポンプ内で発生する断熱圧縮による劣化の連鎖に結びついていると思われます。一般に、潤滑油は、油中の溶存空気がポンプの吸入工程で気泡となり、その直後の圧縮工程で断熱圧縮され、圧縮熱を生じることが知られています。この断熱圧縮による温度上昇は、泡の表面、いわゆる気液界面温度が～になることもあり、これにより油の分子が切断されたり、或いは消泡剤が減少して消泡性能が低下すると思われますが、本試料油は、泡立ち性能試験の結果、A号機に比較して消泡性能の低下は見られませんでした。しかし、断熱圧縮が発生した場合、これにより気泡の気液界面近傍の油は劣化が進行します。ポンプが常時運転しているような条件下では、断熱圧縮による気液界面が劣化する、いわゆる劣化の連鎖状態が続いていることになり、このことが泡立ち、すなわち、発生した泡の破泡によるベーパ発生につながっていると思われます。断熱圧縮の防止は、空気の遮断が抜本策ですが、これ以外の対応策は油槽内の戻り配管とポンプ吸入配管との間に邪魔板を設ける、或いはリリーフの戻り油配管が油面より上の状態にならない工夫をするなど、油中に泡が発生しにくい集油槽の構造にすることが必要と思われます。トライボ診断分析の結果、全酸価が.mgKOH/gと新油値.mgKOH/gに比較して、高い値でした。IRの結果で油劣化の兆候を示すカルボン酸が確認されていないことから、全酸価が高い原因は、潤滑油を混合しているためと考えられました。また、汚染度、潤滑状態共に良好であることから、この油は継続使用可能であり、潤滑状態も正常と判断します。
報告№109-09136 報告№110-00392 前報で確認された循環ポンプの転がり軸受が損傷した際に発生した500μｍサイズの大型の摩耗粒子は、200メッシュのストレーナーに捕捉されているため、本試料からは観察されていませんが、転がり軸受の疲労進展過程で確認される40μｍサイズの摩耗粒子は確認されました。 | 分析№109-001160 分析№110-001770・1771 | 110-001770_1771 | 金属元素と濃度の分析は、試料油を以上の高温で発光させ、その光を分光器で分光し、分光によって得られた光の強度と金属固有の波長とから元素を特定するIカップリング発光分光分析法を用います。また摩耗状態は、SOAP-T法により求めた金属成分と濃度にフェログラフィー法による摩耗粒子分析とを加味して総合的に評価しますが、摩擦面の摩耗機構と摩耗状態の判断は摩耗粒子の形態と、異常摩耗の早期発見パラメータであるIs値により判断します。Iカップリング発光分光分析供試のギヤ油を分析した結果、検出された金属はSOAPの結果表に示すように、鉄、銅、錫、リン、亜鉛、カルシウム、ケイ素、ナトリウムでした。これらの検出された金属元素から発生箇所を推定すると、鉄、銅、錫・ギヤ歯面、軸受等リン・オイル添加剤亜鉛、カルシウム、ケイ素、ナトリウム・外部混入異物であると思われます。このうち、機械部品が摩耗したと思われる元素はのグループです。フェログラフィー摩耗粒子と摩耗形態分析結果から観察された粒子は、潤滑状態が正常な場合に発生する摩耗粒子金属潤滑部が局部的に油膜切れを起して発生するシビア粒子繰返し応力を受けて発生する疲労摩耗粒子異物の切削作用で発生する切削粒子でした。潤滑部では、正常なマイルド摩耗、やや厳しい摩耗形態の凝着摩耗、疲労による疲労摩耗、そして異物による切削摩耗が発生していることが分かりました。潤滑状態異常摩耗の早期発見パラメータとして摩耗粒子を定量化して評価するフェログラフィーのIs値は、試料共にやや厳しい潤滑状態であるの乗となっていました。電子顕微鏡・X線分析油中金属粒子の組成を調べた結果、試料の写真の測定№に示す通り、鉄、クロム、マンガンを含むμmサイズのベアリング軌道面または転動面で発生した摩耗粒子が確認されました。これ以外にも、試料の写真の測定№に示すμmサイズのベアリングから発生した摩耗粒子も確認されました。一方、試料の写真の測定№は、鉄、クロム、マンガン、モリブデンを含む粒子が観察され、減速機のギヤ材質のSCMと一致したことから、ギヤ歯面の摩耗により発生した摩耗粒子であることがわかりました。汚染度試料の計数汚染度はNAS級と汚染されていました。フィルタ表面の異物観察で金属片、鉄錆等が観察されたことから、汚染度が高い要因は、摩耗粒子、外部混入異物の影響と思われます。試料の計数汚染度はNAS級と清浄でした。粒度分布試料の粒度分布は.～.μmの範囲にあり、.μmにピークが確認されました。試料の粒度分布は.～μmの範囲にあり、.μmにピークが確認されました。ギヤの摩耗状態ギヤ歯面から発生した摩耗粒子は、比較的サイズが小さく、正常な摩耗形態であるマイルド摩耗が支配的であることから、ギヤ歯面の潤滑状態は良好であり、継続使用可能と判断します。減速機内部の転がり軸受SEMおよびXMAの結果から、転がり軸受の軌道面や転動面から発生したと思われるμm以下の摩耗粒子が確認されました。本試料で観察されたμmサイズの摩耗粒子は、メッシュのストレーナを通過してしまうため、循環ポンプの転がり軸受から発生したのか、減速機内の転がり軸受から発生したのか判定することはできませんでした。発生源の特定今回観察された転がり軸受の疲労進展過程で発生した摩耗粒子の発生源を特定することは困難であるため、以下の対策を提案します。減速機を更油、濾過などにより清浄な状態にする。初期データを収集する。一定時間運転後採油を実施し、転がり軸受摩耗粒子の増減を確認するこれにより、今回同様の疲労進展過程の摩耗粒子が確認された場合は、分解点検の実施を推奨します。なお、上記の一定時間とは、減速機の回転数から求めることができますので、可能であれば、ご提供下さい。仮に減速機入力側の回転数がrpmで、出力側がrpmと仮定すると、概算では時間となりました。バックラッシトライボ診断では、バックラッシの増加量を分析結果から計算できますので、今後傾向管理を行う場合は、今回ご提供いただいた情報に加えて、モジュール、歯数、歯幅をお知らせ下さい。バックラッシの増加量から点検の要否を評価いたします。
|  | 113-002497 | フェログラフィーで観察された代表的な摩耗粒子は以下の通りです。疲労摩耗粒子・繰返し応力による金属疲労で発生。大型化するとフレーキングの発生が懸念されます。
報告№109-09578 報告№109-09578 | 分析№109-003561 分析№109-003561 | 考察_○○ | 、汚染度、潤滑状態は良好でした。潤滑油は継続使用可能な状態にあると判断します。本設備の潤滑系統には油清浄機が設置されているため、数μm以上の粒子の大部分は捕捉されていると思われます。そのため異常な摩耗状態が発生し、大型の摩耗粒子が発生したとしても油清浄機に捕捉され、見かけ上の汚染度は清浄となってしまうことから、診断結果を正常な潤滑状態にあると誤認してしまう可能性があります。油清浄機の影響による誤認を避けるため、全体油量と潤滑油ポンプ吐出量、そして油清浄機の濾過効率などをパラメータとして潤滑状態をより的確に評価する必要があります。そのため、油清浄機入口側からの採油に加えて、出口側からの採油を実施するとともに、油清浄機の構造、フィルタ精度、油清浄機の吐出量等の仕様が必要となりますので、これらの諸元をご提供下さい。特性低下特性低下に係るパラメータの分析結果は良好と判断します。粘度粘度はmm/sと新油値mm/sに対する粘度変化率は+％で、当社推奨の管理限界値である±％以内にあり、良好と判断します。全酸価添加タービン油については、当社では管理限界値を設定しておらず、新油分析値との比較及び他の分析項目の結果より全酸価の状態判断を行います。その結果、全酸価はと新油値.mgKOH/g以内にあり、良好と判断します。酸化安定度酸化安定度はminであり、当社推奨の管理限界値のmin以上にあり、良好と判断します。有機物・有機化合物有機物・有機化合物は、IRチャートによる新油分析値との比較の結果、cm-付近に劣化の兆候を示すカルボン酸の吸収が確認されていないことから、良好と判断します。汚染に係るパラメータの分析結果は良好と判断します。水分は.ppmであり、当社推奨の管理限界値の以下であることから、良好と判断します。汚染粒子数はNAS級であり、当社推奨の管理限界値のNAS級以内であることから、良好と判断します。汚染度物重量は.mg/mlであり、当社推奨の管理限界値のmg/ml以内であることから、良好と判断します。摩耗運転中における潤滑状態は正常であったものと判断します。異常摩耗の早期発見パラメータであるフェログラフィーのIs値がの乗と当社基準値と比較して良好の範囲にあったことから、潤滑箇所の潤滑状態は正常と判断します。電子顕微鏡写真・X線マイクロアナライザー摩耗粒子診断で観察された粒子を電子顕微鏡写真・X線マイクロアナライザーで詳細に観察した結果、鉄を含む粒子が観察されました。金属濃度SOAP法により金属濃度を測定した結果、金属元素は検出されませんでした。金属濃度酸溶解法により金属濃度を測定した結果、外部から混入したと思われるリンが僅かに検出されましたが、良好と判断します。
報告№109-09136 報告№112-00537 | 分析№109-001160 分析№112-002228 | 112-002228 | 潤滑油は継続使用可能な状態にあると判断します。粘度、全酸価、IR、RBOTの各データは良好でした。油の余寿命は、使用油の使用期間または使用時間が不明であったため、ご依頼の油の余寿命に関する検討は行えませんでした。ただし、今回の結果がmin、新油値がminであることから、使用期間を仮にヶ月間と仮定すれば余寿命は十二分にあると言えます。可能であれば、使用期間、あるいは使用時間の情報をご提供下さい。水分は良好でした。
報告№109-09136 報告№110-00818 | 分析№109-001160 分析№110-003859 | 110-003859 | Iカップリング発光分光分析供試のギヤ油を分析した結果、検出された金属元素は、SOAP-T法の結果表に示すように、鉄、アンチモン、リン、亜鉛、カルシウム、アルミニウム、ナトリウム、マグネシウムが検出されました。これらの検出された金属元素から発生箇所を推定すると鉄、アンチモン・ギヤ・軸受等リン・オイル添加剤亜鉛、カルシウム、アルミニウム、ナトリウム、マグネシウム・外部混入異物であると思われます。このうち、機械部品が摩耗したと思われる元素はのグループです。フェログラフィー異常摩耗の早期発見パラメータとして摩耗粒子を定量化して評価するフェログラフィーのIs値は、潤滑状態が正常なの乗でした。摩耗粒子の形態で比較的多く観察された粒子は、潤滑状態が正常な場合に発生する摩耗粒子でした。このような摩耗粒子が観察された場合には、潤滑部では正常なマイルド摩耗が発生していることが分かります。電子顕微鏡・X線マイクロアナリシス観察された粒子をSEM・XMAで詳細に分析した結果、粒子には鉄、クロム、マンガンが比較的多く含まれており、成分割合から粒子は主にギヤ歯面やベアリングから発生していると推定できました。計数汚染度は当社推奨の管理限界値を超えていました。SOAP-T法で油の添加剤成分であるリンが検出され、フィルタ表面の異物観察で表面が茶褐色で金属片、鉄錆、砂等が観察されました。さらに水分が当社推奨の管理限界値を超えていたことから、汚染度が高い要因は、摩耗とスラッジ、そして水分と外部混入異物の影響と思われます。水分はppmと当社推奨の管理限界値を超えていました。今後、水分の影響で油槽内に錆が発生し、その影響で摩耗が発生する懸念があります。IRIRの結果、新油のIRスペクトルと一致しない箇所が確認されました。異種油の混入または油名の誤りなどが考えられます。減速機は継続使用可能な状態にあると判断します。但し、今後、水分の影響で油槽内に錆が発生し、その影響で摩耗が発生することが懸念されるため、水分除去を推奨します。また、定期的に分析を実施し、摩耗の進行状況を確認することを併せて推奨します。なお、異種油の混入、または油名が違っている可能性がありますので、再確認をお願いいたします。
報告№108-8012 報告№108-8012 | 分析№108-02360 分析№108-02360 | 108-02360 | 目視点検の結果、潤滑油油面計にて変色を確認した。トライボ診断を実施し、、汚染度、潤滑状態を確認する。分析の結果、計数汚染度が当社推奨の管理限界値に到達していました。異常摩耗の早期発見パラメータであるフェログラフィーのIs値がの乗と高く、摩耗粒子の形態観察で金属接触が厳しい場合に発生するシビア粒子、ホワイトメタルがやや多く観察されました。更にSOAP／D－SOAPでメタルの主成分である錫、D－SOAPで鉄が検出されたことから、汚染度が高い要因は、鉄を使用した箇所、軸受メタルの摩耗によるものと考えられました。この錫濃度ppm、油量Lから、メタルの摩耗体積および摩耗深さを以下のように計算により求めたところ、錫の摩耗体積＝錫濃度×-×油量×.×÷錫密度＝×-××.×÷.＝.平均的な摩耗深さ＝摩耗体積÷摩耗面積×＝.÷×＝.メタル表面の平均的な摩耗深さは.μmとなり、初期のメタル表面粗さをsと仮定すると摩耗は僅かであることが判りました。一般に、採油油箇所がドレンから実施された場合、検出される汚染粒子は高濃度になりやすく、分析結果もデータが悪い側になりやすい傾向にあります。このような背景にあっても今回のデータは、良好と判断できる範囲にあることが確認できたことから、現在のところ、軸受メタルは継続使用可能と判断しますが、僅かであっても軸受の摩耗は発生していることから、今後の摩耗進行速度を把握することが重要と思われます。ヶ月以内に再度分析を実施し、摩耗の進行状況を確認することを推奨します。尚、を示す粘度、水分、全酸価、IRの各データは良好の範囲にあることから、この油は継続使用可能と判断します。
報告№108-0411 報告№110-00186 | 分析№108-02745 分析№110-000726 | 110-000726 | ・摩耗状態摩耗状態は、潤滑油中に含まれる金属成分とその濃度を調査し、調査の結果から評価します。金属元素と濃度の分析は、試料油を以上の高温で発光させ、その光を分光器で分光し、分光によって得られた光の強度と金属固有の波長とから元素を特定するIカップリング発光分光分析法を用います。今回の試料はギヤ油でしたが、検出された金属は、SOAPの結果表に示すように、鉄、鉛、銅、アンチモン、錫、リン、亜鉛、カルシウム、アルミニウム、ケイ素、ナトリウム、マグネシウムでした。これら検出された金属元素から発生箇所を推定すると、鉄、鉛、銅、アンチモン、錫・ギヤ歯面、軸受等リン、亜鉛、カルシウム・オイル添加剤アルミニウム、ケイ素、ナトリウム、マグネシウム・外部混入異物であると思われます。このうち、機械部品が摩耗したと思われる元素はのグループです。検出された金属の粒子は、潤滑状態が正常な場合に発生するマイルド摩耗粒子、外部から混入したと思われる砂等であったことから、潤滑部では、マイルド摩耗が発生していることが分かりました。この摩耗状態は、異常摩耗の早期発見パラメータであるフェログラフィーのIs値であらわされますが、Is値がの乗とやや高いものの、潤滑状態は良好な状態になっていることが分かりました。・汚染度計数汚染度は良好でした。・水分は良好でした。粘度、全酸価、IRは、当社に新油データがないため評価することができませんでした。ギヤおよび軸受は継続使用可能な状態にあるものの、以下の対策が必要です。を示す粘度、全酸価、IRのデータは新油データを基準として評価しています。今回は、油名が不明であり正確に評価できなかったため、今後は現在充填用に使用している新油を分析し、そのデータを基準に管理されることを推奨します。尚、トライボ診断では、バックラッシの増加量を分析結果から計算できますので、構造が確認できる図面、歯形、歯幅をお知らせ下さい。計算結果をご報告いたします。油の劣化状況をより精密に判定するには新油との比較が必要です。今後、油劣化の予測を行う場合、新油データが必要ですので、現在使用している貴排水機場保有の新油をご提供下さい。粘度粘度は.mm/sでした。粘度は現在使用している貴排水機場保有の新油分析結果を基準に管理する方法が望ましく、次回分析までに新油をご提供下さい。水分は.ppmと当社推奨の管理限界値の以下であり、良好と判断します。全酸価全酸価は.mgKOH/gでした。全酸価は、現在使用している貴排水機場保有の新油の分析結果を基準に管理する方法が望ましいため、新油をご提供下さい。IRIRの結果、油劣化の兆候を示すカルボン酸の吸収が確認されていないことから、良好と判断します。尚、IRは現在使用している貴排水機場保有の新油の分析結果を基準に管理する方法が望ましいため、新油をご提供下さい。計数汚染度は良好と判断します。計数汚染度計数汚染度はNAS級と当社推奨の管理限界値のNAS級以内であり、良好と判断します。重量汚染度はmg/mlでした。機器の潤滑状態摩耗粒子診断の結果、潤滑状態が正常な場合に発生するマイルド摩耗粒子、外部から混入したと思われる砂等が比較的多く観察されました。SOAPによる油中金属濃度SOAPによる油中金属濃度の結果、鉄、鉛、銅、油の添加剤成分と思われるリン、亜鉛、カルシウム、外部から混入したと思われるアルミニウム、ケイ素、マグネシウムが検出されました。SOAPによる油中金属濃度SOAPによる油中金属濃度の結果、鉄、鉛、銅、アンチモン、錫、油の添加剤成分と思われるリン、亜鉛、カルシウム、外部から混入したと思われるアルミニウム、ナトリウムが検出されました。摩耗粒子診断異常摩耗の早期発見パラメータであるIs値がの乗とやや高く、潤滑状態が正常な場合に発生するマイルド摩耗粒子、外部から混入したと思われる砂等が比較的多く観察されました。
報告№107-0070 報告№107-0070 | 分析№107-00322 分析№107-00322 | 107-00322 | 本トライボ診断は、軸受の潤滑状態、汚染状況、油の劣化状態を確認することを目的としました。【軸受の潤滑状態】異常摩耗の早期発見パラメータであるフェログラフィーのIs値がの乗とやや高く、摩耗粒子形態観察で金属接触が厳しい場合に発生するシビア粒子、疲労摩耗粒子が観察されたことから、発生している摩耗形態は、凝着摩耗と疲労摩耗が混在していることが確認できました。転がり軸受は、今後更に摩耗が進行し、転がり軸受の寿命に指標となるフレーキングに進展することが懸念されました。一方、SOAP／D－SOAPの結果でメタルの主成分である錫が検出されたことから、サポートベアリングのスラスト軸受の摩耗が確認されました。軸受メタルの摩耗は、軸受メタルの主成分である錫がSOAPでppm、D－SOAPでppm検出されたことから確認しています。メタルの摩耗深さをSOAPの錫濃度ppm、油量Lから下式により算出しました。錫の摩耗体積＝錫濃度×-×油量×.×÷錫密度＝×-××.×÷.＝.平均的な摩耗深さ＝摩耗体積÷摩耗面積×＝.÷.×＝計算の結果、平均的な摩耗深さがμmとなり、メタル表面粗さをsと仮定すると、メタルの摩耗は分の程度摩耗していることが確認できました。現在のところ、継続使用可能と判断しますが、今後更に摩耗が進行することが懸念されるため、ヶ月以内に再度分析を実施し、摩耗の進行状況を確認することを推奨します。【油の汚染状況】計数汚染度がNAS級と当社推奨の管理限界値内にあり、重量汚染度がmg/mlとやや高い値でした。【油の劣化状態】油の劣化状況を確認するために実施した粘度、水分、全酸価、IRの各データが良好であることから、この油は継続使用可能と判断します。
報告№109-09136 | 分析№109-001160 | 114-000753 | 潤滑油は物理的性状、汚染状態が良好の範囲にあることから、継続使用可能な状態にあると判断します。分析結果計数汚染度はNAS級と当社推奨の管理限界値以下であり、良好です。粒度分布比粒度分布比は、摩耗が安定した潤滑状態での粒子数データを分母とし、その後の機器稼動させた際の粒子数データを分子として、摩耗状態の推移を無次元化した粒子数の比であり、潤滑状態を評価するパラメータのつです。今回の分析は、本設備において、初回の分析であるため、定常摩耗状態の粒子数データがないことから、更油後から平衡濃度に到達するまでの時間および、新油からの粒子増加量を基に計算される粒子数増加傾向に基づき算出した平衡濃度を分母に粒度分布比を求めました。その結果は、以下のようになりました。～μmサイズで、～μmサイズで摩耗状態が良好である場合、サイズの小さい摩耗粒子から粒子数が増加し、潤滑状態が厳しくなるにつれ、大型の摩耗粒子が発生しやすくなります。今回は～μmサイズの粒度分布比がと、～μmサイズの粒度分布比がに比較して大きいものの、各粒子濃度は正常な範囲にあることから、本設備は継続使用が可能な状態にあると判断します。粘度、水分、酸価、IRの各データは良好と判断します。
報告№108-0411 報告№113-00343 | 分析№108-02745 分析№113-001361 | 113-001361 | 分析の結果、、汚染状態は良好な状態にあることから、潤滑油は継続使用可能な状態にあると判断します。対象設備は継続使用可能な状態にあると判断します。但し、前回に比較して計数汚染度の～μmサイズが約倍に増加し、D-SOAPの鉄濃度が増加傾向を示していることから、このまま汚染度および鉄濃度が増加した場合、バルブ類の動作障害やフィルタおよびストレーナの目詰まりが発生することが懸念されるため、に示す対策を推奨します。入口弁サーボより漏油が多いため、サーボシリンダ部に損傷が発生していないかの確認D-SOAPの結果で前回に比較して鉄および銅が増加していることから、サーボシリンダ内壁およびブッシュでは、摩耗が進行しており、損傷していると推定されます。定期的な分析今後懸念される摩耗の進行を監視するため、定期的に分析を実施することを推奨します。ロッドパッキンの状態確認漏油が多いことから、ロッドパッキンの摩耗および損傷が考えられるため、状態を確認することを推奨します。分析結果は良好と判断します。粘度粘度はmm/sと新油値mm/sに比較して、粘度変化率は-.％で、当社推奨の管理限界値である±％以内であり、良好と判断します。水分は.ppmと当社推奨の管理限界値の以下であり、良好と判断します。酸価は.mgKOH/gと新油値に比較して高いものの、IRで油劣化の兆候を示すカルボン酸の吸収が確認されていないことから、良好と判断します。IRIRの結果、油劣化の兆候を示すカルボン酸の吸収が確認されていないことから、良好と判断します。RBOTRBOTはminと当社推奨の管理限界値のmin以上であり、良好と判断します。は良好と判断します。計数汚染度計数汚染度はNAS級と当社推奨の管理限界値のNAS級以内であり、良好と判断します。重量汚染度は.mg/mlと当社推奨の管理限界値のmg/ml以内であり、良好と判断します。機器の潤滑状態摩耗粒子の形態観察の結果、潤滑状態が正常な場合に発生する摩耗粒子が比較的多く観察されました。SOAPSOAPの結果、亜鉛がppm、油の添加剤成分であるリンがppm、外部から混入したと思われるナトリウムがppm、ホウ素がppm検出されました。D-SOAPD-SOAPの結果、鉄が、鉛が、銅が、亜鉛が.ppm、油の添加剤成分であるリンが、外部から混入したと思われるカルシウムが、ナトリウムが検出されました。フェログラフィー異常摩耗の早期発見パラメータであるフェログラフィーのIs値が×とやや高く、摩耗粒子の形態観察の結果、潤滑状態が正常な場合に発生する摩耗粒子が比較的多く観察されました。
報告№109-09094 報告№110-00147 | 分析№109-000945 分析№110-000601 | 110-000601 | 有機物・有機化合物試験で検出されたピークには新グリースと異なるピークが検出されました。結論IRの結果で新油と異なるピークが確認されたことから、グリース名が違うか、或いは、異種グリースが混入した可能性が考えられますので、確認する必要があります。≪状態監視とパラメータ≫分析の目的および各分析のパラメータは以下の通りです。特性低下目的：グリースの分析結果から、グリースの物理的性状や劣化傾向などを確認する。全酸価JISK赤外線吸収スペクトルJISKちょう度JISK滴点JISK摩耗目的：グリース中の摩耗粒子を分析する事により、回転・摺動部の潤滑状態、摩耗劣化の程度、余寿命などを解析する。摩耗診断電子顕微鏡観察JISKX線マイクロアナリシス油中金属濃度）JISK≪分析結果≫特性低下全酸価：良好全酸価.mgKOH/gは新油値の.mgKOH/g以内にあることから問題は無いと判断します。赤外線吸収スペクトル：良好ちょう度：良好ちょう度値はと当社推奨の管理限界値であるから以内に留まっています。滴点：良好滴点はと当社推奨の管理限界値であるから以内に留まっています。摩耗摩耗診断電子顕微鏡観察・X線マイクロアナリシス：今回は実施していません。油中金属濃度：今回は実施していません。
報告№104-6041 | 分析№104-00705 | 104-00705 | 臨時・濾過前の試料油を分析した結果、摩耗粒子形態観察で、摩擦熱が高い場合に発生する球状粒子、外部から混入した鉄錆が観察された。計数汚染度が、前回NAS級から、今回NAS級に約ヶ月でランク上昇しました。D－SOAPで、前回に比較して鉄がからに上昇していました。球状粒子の発生球状粒子は、異常の兆候を示す形態のパラメータで、この摩耗粒子が発生する場合、潤滑状態に注意が必要です。球状粒子の発生原因は、一般に、溶接工事、溶接作業などによる溶接スパッタの混入、電食による発生、厳しい金属接触による摩耗、が考えられます。汚染度の上昇摩耗粒子形態観察の結果、鉄錆等が多く観察されているため、汚染度、D－SOAPの鉄濃度が上昇した要因は外部から混入した異物によるものと考えられました。前回よりも球状粒子が観察された数に変化が見られないことから、球状粒子の発生原因はの溶接スパッタと考えられます。尚、計数汚染度がNAS級から級に増加し、フェログラフィーの結果、外部から混入した砂や鉄錆等の異物が多く観察されているため、異物の噛み込みによる摩耗の発生が懸念されました。予防処置として、なるべく早い時期に濾過を実施することを推奨します。
報告№109-09136 報告№110-00342 | 分析№109-001160 分析№110-001527 | 110-001527_date110113 | Iカップリング発光分光分析摩耗状態は、潤滑油中に含まれる金属成分と濃度を調査し、その結果で評価します。金属元素と濃度の分析は、試料油を以上の高温で発光させ、その光を分光器で分光し、分光によって得られた光の強度と金属固有の波長とから元素を特定するIカップリング発光分光分析法を用います。今回の試料はギヤ油でしたが、検出された金属は、SOAPの結果表に示すように、鉄、鉛、銅、リン、亜鉛、カルシウム、バリウム、ナトリウムでした。これら検出された金属元素から発生箇所を推定すると、鉄、鉛、銅・ギヤ歯面、軸受等リン、亜鉛、カルシウム、バリウム、ナトリウム・外部混入異物であると思われます。このうち、機械部品が摩耗したと思われる元素はのグループです。フェログラフィー摩耗粒子と摩耗の形態分析結果から観察された粒子は、潤滑状態が正常な場合に発生する摩耗粒子異物の切削作用で発生する切削粒子金属潤滑部が局部的に油膜切れを起して発生するシビア粒子繰返し応力を受けて発生する疲労摩耗粒子でした。潤滑部では、正常なマイルド摩耗が支配的で、異物による切削摩耗とやや厳しい摩耗形態の凝着摩耗、疲労による疲労摩耗が発生していることが分かりました。潤滑状態異常摩耗の早期発見パラメータとして摩耗粒子を定量化して評価するフェログラフィーのIs値は、の乗となっており、本減速機の潤滑部では摩耗は発生しているものの、継続使用可能な状態にあると推定されます。但し、本試料の使用期間が年ですが、設備の稼働時間は時間程度であり、単位時間当たりの摩耗速度は比較的早く注意が必要です。バックラッシご提供いただいた減速機に関する情報から、スパイラルベベルギヤと推定し、この部分のバックラッシを求めました。その結果、減速機のギヤ歯面に摩耗が集中していたと仮定した場合、バックラッシの増加量は年から年までの時間で.μmと推定されました。バックラッシ増加分の上限値は、メーカにより差異はあるものの、当社の推奨するバックラッシは、一般に推奨されるμmを管理目安にしています。この値に比較して十分に小さい値です。計数汚染度は良好でした。粘度、水分、全酸価、IRの各データは良好でした。の継続使用の是非および汚染状態は、いずれも良好な範囲にあり継続使用可能と判断します。ギヤ歯面の摩耗設備は継続使用可能な状態ありますが、ギヤ歯面の摩耗速度はやや早く注意が必要です。以下に示す対策を推奨します。本減速機は分解点検の必要性はなく継続使用可能と判断できます。今後もトライボ診断で摩耗の進行を定期的に監視することを推奨します。
報告№109-09136 報告№111-00647 | 分析№109-001160 分析№111-003246 | 111-003246 | 潤滑油は継続使用可能な状態にあると判断します。本試料油の添加剤は、一般に、タービン油に比較して極圧添加剤や摩耗防止剤などの濃度が高く、この影響でRBOT試験の結果が変動する傾向があります。そのため、ギヤ油の余寿命の評価をタービン油と同等の精度で得るには、RBOTの結果に加え、粘度、全酸価、IRなどのデータを総合的に判断することが必要です。粘度、全酸価、IR、RBOTの各データは良好でした。油の余寿命は、使用油の使用期間または使用時間が不明であったため、ご依頼の油の余寿命に関する検討は行えませんでした。但し、分析の結果で新油値がminであったことから、使用期間を仮にヶ月間と仮定すれば余寿命は十二分にあると言えます。可能であれば、使用期間、あるいは使用時間の情報をご提供下さい。前回同様に水分は良好でした。
報告№109-09136 | 分析№109-001160 | 113-001567 | 潤滑油は継続使用可能な状態にあると判断します。計数汚染度は前回に比較してNAS級からNAS級にランク上昇しているものの、当社推奨の管理限界値以下であり、良好でした。．前回同様に粘度、水分、全酸価、IR、RBOTの各データは良好でした。
報告№104-0378 報告№105-0377 | 分析№104-02669 分析№105-02501 | 105-02501 | 分析の結果、軸受軌道面にマイクロフレーキングが発生していることが確認された。今後、転がり軸受の寿命の指標となるフレーキングに進展することが懸念されるため、運転開始ヶ月以内に再度分析を実施し、摩耗の進行状況を確認されることを推奨する。これらのことは、計数汚染度がNAS級とやや高いこと異常摩耗の早期発見パラメータであるフェログラフィーのIs値がの乗とやや高く、摩耗粒子の形態観察の結果、軸受軌道面から発生した微小な疲労摩耗粒子が多く観察されたこと以上のことから判断した。
報告№106-0025 報告№106-5055 | 分析№106-00118 分析№106-02749 | 106-02749 | 【経過】以前にバルブ固着があった操作油を当社で販売した濾過機を使用し、循環濾過を日間実施した。油の劣化状況、汚染度を確認する。浄油前の試料油を分析した結果、計数汚染度がNAS級と清浄であるものの、重量汚染度がmg/mlと当社推奨の管理限界値を超えていました。重量汚染度を測定した際に使用したフィルタ表面には、茶褐色のスラッジが確認されました。このことから、バルブ固着の原因は、この粘着性のあるスラッジによるものと考えられました。一方、を示す粘度、水分、全酸価の各データは良好と判断します。
報告№109-09136 報告№113-00428 | 分析№109-001160 分析№113-001683 | 113-001683 | 濾過前の試料油を分析した結果、前回に比較して、D-SOAPで油の添加剤成分であるバリウムがppmからppmに増加していました。スラッジD-SOAPで油の添加剤成分であるバリウムが検出されたことから、油の添加剤成分の析出によるスラッジが発生していると推定されます。今後、スラッジの影響で油膜が形成されにくくなる場合もあります。これらの障害発生に対する弊害を勘案の上、可能であれば濾過または更油を実施し、その後、ヶ月以内に再分析を実施し、汚染度および摩耗の進行状況を確認されることを推奨します。
報告№107-0366 報告№108-0360 | 分析№107-01900 分析№108-02412 | 108-02412 | 濾過前の試料油を分析した結果、計数汚染度がNAS級と非常に良好の範囲にあるものの、μm以上の粒子が多いことが確認されています。D－SOAPの結果、鉄が検出されています。摩耗粒子の形態観察およびフィルタ表面の異物観察で鉄錆、砂等が観察されたため、大型の粒子および鉄濃度が検出された要因は、摩耗による粒子の増加ではなく、外部から混入したと思われる異物によるものと考えられます。但し、異物の混入はありましたが、潤滑異常の早期発見パラメータである摩耗過酷度を示すIs値がの乗と非常に良好の範囲にあることから、潤滑状態は正常な状態にあると判断します。
報告№109-09136 | 分析№109-001160 | 113-002630 | 潤滑油は汚染度が高いことから、油中の夾雑物が潤滑部に噛み込むことによる摩耗の進行が懸念されます。対象設備は継続使用可能な状態にあると判断しますが、今後の摩耗推移を確認するためにも傾向監視を継続することが有効です。更油油中の汚染度が高いことから、摩耗粒子や異物等の夾雑物が潤滑面に噛み込むことによる摩耗の進行が懸念されるため、可能であれば更油を推奨します。定期的な分析今後の凝着摩耗、疲労摩耗の推移を監視するため、定期的な分析実施を推奨します。新油の分析粘度、酸価は、油の性能を評価するパラメータの一種です。油の性能低下は、新油との比較が必要なことから、使用油の油名確認および未使用油の分析による比較評価を推奨します。異常摩耗の早期発見のパラメータであるIs値は、前回のレベルからレベルに低下し、正常です。但し、潤滑部の摩耗が認められたため、定期的に潤滑油分析を実施し、摩耗推移を監視することが有用と考えます。フェログラフィーで比較的多く観察された粒子は、以下の通りです。正常な摩耗粒子・潤滑状態が正常なマイルド摩耗により発生。シビア粒子・潤滑状態がやや厳しい凝着摩耗により発生。極微小領域で油膜切れが発生したことを示します。疲労摩耗粒子・繰返し応力による金属疲労で発生。大型化するとフレーキングの発生が懸念されます。計数汚染度は前回同様、NAS級を上回っており、当社推奨の管理限界値を超えていました。今後、油中の汚染物が潤滑部に噛み込むことによる摩耗の進行が懸念されます。前回同様、水分は良好です。粘度粘度は.mm/sと前回同様にISOVG規格外にありました。適正な粘度範囲で使用していない場合、粘性抵抗が増大することにより、油温が上昇して、油劣化の進行に繋がることが懸念されます。また、新油との比較評価を推奨します。酸価は.mgKOH/gでした。前回の.mgKOH/gに比較して大きな変化はありませんでしたが、新油との比較による評価が必要です。
報告№109-09136 報告№109-09290 | 分析№109-001160 分析№109-002091 | 109-002091 | 常設濾過機で捕捉されている異物の調査、汚染度、潤滑状態を確認する常設濾過機で捕捉されている異物捕捉された異物をSEM・XMAで詳細に観察した結果、鉄、ケイ素、炭素を含む粒子が比較的多く観察されました。これらの異物は以下のつであると考えられます。サーボシリンダ内壁やポンプ内部で発生した摩耗粒子外部から混入したと思われる砂カーボン粒子、汚染度、潤滑状態・粘度、水分、全酸価、IRの各データは全て良好でした。・汚染度計数汚染度はNAS級と汚染されており、重量汚染度は.mg/mlでした。フィルタ表面の異物観察で金属片、鉄錆、砂等が観察されました。・潤滑状態異常摩耗の早期発見パラメータであるフェログラフィーのIs値がの乗と高く、観察された摩耗粒子は、金属接触が厳しい場合に発生する～μmシビア粒子が観察されたことから、シリンダ内壁やポンプ内部では、局部的に厳しい金属接触が発生していることが分かりました。
報告№108-0227 報告№110-00732 | 分析№108-01664 分析№110-003423 | 110-003423 | 【評価：A】Iカップリング発光分光分析供試のタービン油を分析した結果、検出された金属元素は、油中金属濃度の結果表に示すように、鉄、カルシウム、ナトリウムが検出されました。これらの検出された金属元素から発生箇所を推定すると鉄・軸受等カルシウム、ナトリウム・外部混入異物であると思われます。このうち、機械部品が摩耗したと思われる元素はのグループです。フェログラフィー異常摩耗の早期発見パラメータとして摩耗粒子を定量化して評価するフェログラフィーのIs値は、潤滑状態が正常なの乗でした。摩耗粒子の形態で比較的多く観察された粒子は、潤滑状態が正常な場合に発生する摩耗粒子、外部から混入したと思われる鉄錆、砂等でした。このような摩耗粒子が観察された場合には、潤滑部では正常なマイルド摩耗が発生していることが分かります。【評価：A】計数汚染度、重量汚染度は共に良好の範囲にありました。【評価：A】粘度、水分、全酸価、IRの各データは良好でした。【評価：A】軸受および潤滑油は継続使用可能な状態にあると判断します。本試料油は、機器停止中にドレンバルブから採油されています。機器が停止している状態では、別紙油粒子の沈降の影響に示すように油槽内で撹拌がなくなり固形物が沈降するため、油中汚染度は高くなると推定されます。今後の採油は、極力運転中もしくは停止直後の油槽中層部から実施されることを推奨します。
報告№109-09136 報告№109-09615 | 分析№109-001160 分析№109-003777 | 109-003777 | 診断概要および対策本試験は、オーバーホール後の初期状態を確認する目的で実施しました。その結果、異常摩耗の早期発見パラメータであるフェログラフィーのIs値がの乗とやや高く、摩耗粒子の形態観察で異物の噛み込みなどで発生する切削粒子が比較的多く観察されました。これらの摩耗が、初期のなじみ過程で発生し、既になじみ過程が完了し正常な状態に推移しているか、或いは、さらに進行しているのかを確認するため、ヶ月毎にあと回の初期試験を実施されることを推奨します。機器の潤滑状態摩耗粒子の形態観察で観察された粒子は、異物の噛み込みなどで発生する切削粒子が、初期のなじみ摩耗で発生しています。今回のようになじみ過程で切削粒子が観察された場合は、なじみ過程が正常に終了していない場合があり、異常摩耗に進展することも懸念する必要があります。計数汚染度はNAS級、重量汚染度は.mg/mlと共に当社推奨の管理限界値内にあり、良好と判断します。油の特性油の特性を示すIR、RBOTの各データは良好の範囲にあり、この油は継続使用可能と判断します。
報告№109-09136 報告№111-00593 | 分析№109-001160 分析№111-002751 | 111-002751 | 潤滑油および減速機は継続使用可能な状態にあると判断します。但し、今後も摩耗の進行を傾向監視するため、以下の対策を推奨します。定期的な分析凝着摩耗の進行を監視するため、定期的に分析を実施し、摩耗の進行状況を確認することを推奨します。バックラッシによる評価トライボ診断では、バックラッシの増加量を分析結果から計算できますので、モジュール、歯数、歯幅、油入替後の稼働時間ならびに分解点検後の稼働時間をお知らせ下さい。計算結果をご報告いたします。フェログラフィー異常摩耗の早期発見パラメータとして摩耗粒子を定量化して評価するフェログラフィーのIs値は、潤滑状態がやや厳しいの乗でした。摩耗粒子の形態で比較的多く観察された粒子は、潤滑状態が正常な場合に発生する摩耗粒子金属潤滑部が局部的に油膜切れを起して発生するシビア粒子でした。これらの摩耗粒子が観察された場合、潤滑部で発生している摩耗形態は、正常なマイルド摩耗潤滑状態がやや厳しい凝着摩耗であることが分かります。Iカップリング発光分光分析供試の潤滑油を分析した結果、検出された金属元素は、SOAP-Tの結果表に示すように、鉄、鉛、銅、クロム、アンチモン、リン、亜鉛、カルシウム、バリウム、アルミニウム、ナトリウム、ホウ素でした。検出されたこれらの金属元素から発生箇所を推定すると鉄、鉛、銅、クロム、アンチモン、亜鉛・ギヤ・軸受等リン・オイル添加剤カルシウム、バリウム、アルミニウム、ナトリウム、ホウ素・外部混入異物であると思われます。このうち、機械部品が摩耗したと思われる元素はのグループです。計数汚染度は当社推奨の管理限界値を超えていました。SOAP-Tで油の添加剤成分であるリンが検出され、フィルタ表面の異物観察で表面が茶褐色で鉄錆、砂等が観察されたことから、汚染度が高い要因は、摩耗とスラッジ、そして外部混入異物の影響と思われます。粘度、水分、酸価、IRの各データは良好でした。
報告№105-6050 報告№105-4567 | 分析№105-01529 分析№105-02743 | 105-02743 | 分析の結果、摩耗粒子形態観察で摩擦熱が高い場合に発生する球状粒子が多く観察されました。球状粒子は、異常の兆候を示す形態のパラメータで、この摩耗粒子が発生する場合、潤滑状態に注意が必要です。球状粒子の発生原因は、一般に、溶接工事、溶接作業などによる溶接スパッタの混入、厳しい金属接触による摩耗、が考えられます。球状粒子の発生原因が、の溶接スパッタの混入であれば、今後増加しないと思われますが、が考えられる場合は、原因を取り除かなければ球状粒子は増加すると考えられます。予防処置としてヶ月以内に再度分析を実施し、この球状粒子の増加の有無を確認されることを推奨します。
報告№105-0338 報告№105-0338 | 分析№105-02140 分析№105-02140 | 105-02140 | 分析の結果、計数汚染度、重量汚染度が当社推奨の管理限界値を超えていました。フィルタ表面には、茶色の粘ちょう物が確認され、D－SOAPの結果でカルシウムが多く検出されたことから、汚染度が高い原因は、粘ちょう物と外部から混入した砂などの異物の影響と考えられます。圧油集油槽には濾過機が設置されています。濾過機が正常に機能していれば油中汚染度は常時清浄に保持されていると考えられますが、今回は汚染度がやや高く、フィルタが目詰まりしている可能性が考えられました。又、濾過機の影響で、油中粒子は常時除去され、仮に摩耗粒子が発生しても検出出来ない可能性がありえます。そこで、より正確に解析するために濾過機の入口と出口から採油を実施し、正確な濾過効率を元に摩耗の進行状況を確認されることを推奨します。尚、主機停止中に採油を実施しているため、油循環中の採油に比較して油中粒子が沈降して低濃度になっている部分を採油していると考えられます。そのため油が循環している状態で採油を実施した場合に比較して、分析データが低くなり、異常な状態を見落としてしまう可能性がありますので、今後の採油は、停止直後、或いは、油循環中に採油を実施されることを推奨します。は良好と判断します。粘度は良好と判断します。粘度はmm/sと新油値mm/sに比較して、粘度変化率は-.％で、当社推奨の管理限界値である±％以内にあり、良好と判断します。水分は良好と判断します。水分は.ppmと当社推奨の管理限界値の以下であり、良好と判断します。全酸価は良好と判断します。全酸価は.mgKOH/gと新油値以内にあり、良好と判断します。IRの結果、良好と判断します。IRの結果、油劣化の兆候を示すカルボン酸の吸収が確認されていないことから、良好と判断します。RBOTの結果、良好と判断します。RBOTはminと当社推奨の管理限界値のmin以上であり、良好と判断します。計数汚染度は当社推奨の管理限界値に到達し、重量汚染度は当社推奨の管理限界値を超えていました。計数汚染度は当社推奨の管理限界値に到達していました。計数汚染度はNAS級と当社推奨の管理限界値のNAS級に到達していました。重量汚染度は当社推奨の管理限界値を超えていました。重量汚染度はmg/mlと当社推奨の管理限界値のmg/mlを超えていました。機器の潤滑状態機器の潤滑状態は正常と判断します。SOAPの結果は良好です。SOAPの結果、油の添加剤成分であるリンがppm、亜鉛がppm検出されました。D－SOAPの結果は良好です。D－SOAPの結果、鉄が、油の添加剤成分である亜鉛が、外部から混入したカルシウムがppm、ナトリウムが検出されました。フェログラフィーの結果は良好です。異常摩耗の早期発見パラメータであるフェログラフィーのIs値が.と良好の範囲にあり、潤滑状態は良好と判断します。
報告№111-00058 報告№111-00058 | 分析№111-000347 分析№111-0000347 | 111-000347 | グリースの物理的性状は良好と判断します。グリースは継続使用可能な状態にあると判断します。≪状態監視とパラメータ≫分析の目的および各分析のパラメータは以下の通りです。特性低下目的：グリースの分析結果から、グリースの物理的性状や劣化傾向などを確認する。全酸価JISK赤外線吸収スペクトルJISKちょう度JISK滴点JISK摩耗目的：グリース中の摩耗粒子を分析する事により、回転・摺動部の潤滑状態、摩耗劣化の程度、余寿命などを解析する。摩耗診断電子顕微鏡観察JISKX線マイクロアナリシス油中金属濃度JISK≪分析結果≫特性低下全酸価：良好全酸価.mgKOH/gは新油値の.mgKOH/g以内にあることから問題は無いと判断します。赤外線吸収スペクトル：良好ちょう度：良好ちょう度値はと当社推奨の管理限界値であるから以内に留まっています。滴点：良好滴点はと新油値のに比較し変化はないことから問題は無いと判断します。摩耗摩耗診断電子顕微鏡観察・X線マイクロアナリシス：今回は実施していません。油中金属濃度：今回は実施していません。
報告№109-09136 報告№114-00072 | 分析№109-001160 分析№114-000224、225 | 114-000224_225 | 分析の結果、濾過後の計数汚染度は濾過前に比較して、NAS級からNAS級にランク低下しており、濾過実施によって潤滑油が清浄になったことが確認されました。
報告№108-0390 報告№108-0390 | 分析№108-02634 分析№108-02634 | 108-02634 | 分析の結果、摩耗の安定が確認され、潤滑状態は正常と判断します。これらのことは、前回に比較して、計数汚染度はランク減少し、SOAP／D-SOAPの鉄および錫濃度に変化がないこと異常摩耗の早期発見パラメータであるフェログラフィーのIs値がのマイナス乗と良好の範囲にあること以上のことから判断しています。は良好と判断します。計数汚染度は良好と判断します。計数汚染度はNAS級と当社推奨の管理限界値のNAS級以内にあり、良好と判断します。重量汚染度は良好と判断します。重量汚染度は.mg/mlと当社推奨の管理限界値のmg/ml以内にあり、良好と判断します。機器の潤滑状態機器の潤滑状態は正常と判断します。SOAPの結果は良好です。SOAPの結果、油の添加剤成分であるリンが検出されています。摩耗により発生する鉄および錫が検出されていないことから、良好と判断します。D－SOAPの結果は良好です。D－SOAPの結果、摩耗により発生する鉄および錫が検出されていないことから、良好と判断します。フェログラフィーの結果は良好です。異常摩耗の早期発見パラメータであるフェログラフィーのIs値がのマイナス乗と良好の範囲にあることから、潤滑状態は正常と判断します。
報告№107-4545 報告№108-5077 | 分析№107-02185 分析№108-02827 | 108-02827 | トライボ診断の結果、粘度を除く項目は良好でした。粘度は、新油値のmm/sに比較し変化率が-.％のmm/sとなっており、当社推奨の管理限界値である±％を超えています。粘度低下の要因のひとつとなる異種油の混入や劣化がIRで確認できなかったことから、今回の粘度低下は、潤滑油の製造ロットによる差異、または、潤滑油の分子がせん断作用を受けて低下したことなどが考えられます。現在のところ、本試料油は継続使用可能な状態にありますが、粘度低下は、シール部からの漏れ量の増加につながりやすくなることから、定期的な分析により粘度の低下および油の劣化の進行状況を確認することを推奨します。粘度が当社推奨の管理限界値を超えています。粘度は当社推奨の管理限界値を超えています。粘度はmm/sと新油値mm/sに比較して、粘度変化率は-.％で、当社推奨の管理限界値である±％を超えています。粘度はmm/sです。粘度はmm/sです。粘度指数はです。粘度指数はです。水分は良好。水分はppmと当社推奨の管理限界値の以下にあり、良好と判断します。全酸価は良好。全酸価は.mgKOH/gと新油値.mgKOH/g以内にあり、良好と判断します。
報告№109-09136 報告№111-00596 | 分析№109-001160 分析№111-002775 | 111-002775 | 潤滑油および軸受は継続使用可能な状態にあると判断します。最適な採油方法本試料油は、機器停止中に廃油口から採油されているにもかかわらず汚染度を示すデータは良好でしたが、今後の採油は、極力運転中もしくは停止直後の油槽中層部から実施されることを推奨します。、汚染状態、は良好でした。
報告№108-0411 報告№110-00468 | 分析№108-02744 分析№110-002108 | 110-002108 | 金属元素と濃度の分析は、試料油を以上の高温で発光させ、その光を分光器で分光し、分光によって得られた光の強度と金属固有の波長とから元素を特定するIカップリング発光分光分析法を用います。また摩耗状態は、SOAP法により求めた金属成分と濃度にフェログラフィー法による摩耗粒子分析とを加味して総合的に評価しますが、摩擦面の摩耗機構と摩耗状態の判断は摩耗粒子の形態と、異常摩耗の早期発見パラメータであるIs値により判断します。Iカップリング発光分光分析供試のタービン油を分析した結果、SOAP／D－SOAPで鉄、鉛、錫、リン、亜鉛、カルシウム、ケイ素が検出されました。これらの検出された金属元素から発生箇所を推定すると鉄、鉛、錫・軸受等リン、亜鉛、カルシウム、ケイ素・外部混入異物であると思われます。このうち、機械部品が摩耗したと思われる元素はのグループです。ケイ素の検出SOAPでケイ素がppm検出されました。一般に、潤滑油中からケイ素が検出された場合の原因として、シリコン油或いは、シリコン系の添加剤が検出されるフェログラフィーおよびフィルタ表面の異物観察で砂が多く観察されて検出されるシリコングリースをシール部に塗布している場合、このシリコングリースが潤滑油に混入して検出されるなどが挙げられますが、今回検出が比較的高濃度であることからの可能性が考えられます。については、分析結果では確認することが出来ませんので、これに関する情報があれば提供をお願いします。フェログラフィー摩耗粒子分析結果から観察された粒子は、潤滑状態が正常な場合に発生する摩耗粒子異物の切削作用で発生する切削粒子金属潤滑部が局部的に油膜切れを起して発生するシビア粒子局部的に高圧・高温となる場合に発生するフリクションポリマでした。潤滑状態と摩耗形態異常摩耗の早期発見パラメータとして摩耗粒子を定量化して評価するフェログラフィーのIs値は、潤滑状態がやや厳しいの乗となっていました。潤滑部では、正常なマイルド摩耗、異物による切削摩耗、やや厳しい摩耗形態の凝着摩耗が発生し、そして局部的に高圧・高温状態になっている箇所があることも確認されました。摩耗形態の中でも切削摩耗は、摩耗進行速度が速い形態であることから管理には注意が必要です。転がり軸受で切削摩耗が発生している場合、軸受の寿命は分の程度に低下することが知られています。また、切削摩耗の発生原因となる混入異物が残留している場合、この異物により切削摩耗が継続して発生する可能性があります。フリクションポリマは、潤滑油が軸受軌道面に押し込められ高圧状態になると同時に、圧縮熱により高温状態になった結果、基油自身重合反応を起こし生成することが知られています。そのため、高圧高温状態の解消がなされなければ、潤滑油の劣化が進行し、粘度上昇に因る潤滑異常に進展する場合があります。計数汚染度はやや高い値でした。フィルタ表面の異物観察で金属片、鉄錆、砂等が観察されたことから、汚染度が高い要因は、摩耗と外部混入異物の影響と思われます。粘度、全酸価、IR、RBOTの各データは良好でした。尚、別紙RBOTの減少傾向から油の余寿命を求めた結果、この減少傾向のまま継続使用した場合は、年月には限界値に到達すると推定されました。結論軸受および潤滑油は継続使用可能な状態にあるものの、以下の対策が必要です。定期的な分析摩耗の進行を監視するため、定期的に分析を実施し、摩耗の進行状況を確認することを推奨します。シリコン系のグリースや添加剤の確認シリコン系の添加剤やグリースを使用している箇所があるかについてご確認下さい。
報告№108-8020 報告№108-8020 | 分析№108-03254 分析№108-03254 | 108-03254 | 本試料油は、採油量がmlと少なく、汚染粒子数、汚染物重量は規定量確保できなかったため、参考値としてお考えください。分析の結果、汚染粒子数、汚染物重量共に当社推奨の管理限界値を超えています。フィルタ表面の異物観察で外部から混入したと思われる鉄錆、砂等が多く観察され、D－SOAPで油の添加剤成分であるカルシウムが多く検出されたことから、汚染度が高い要因は、油の添加剤成分の析出と外部混入異物の影響と考えられます。異常摩耗の早期発見パラメータであるフェログラフィーのIs値が、混合潤滑の極初期段階であるの乗であり、摩耗粒子がほとんど観察されず、外部混入物が支配的であることから、継続可能な状態にあると判断します。今回の採油で全量抜き取っており、採油後には新油が充填されていると思われますが、今後新油を充填する場合は、機器内部の洗浄とともに、補充油を濾過機などを使用して清浄な潤滑油を充填することを推奨します。一方、特性低下を知るパラメータである全酸価、有機物・有機化合物、酸化安定度の各データが良好の範囲にあることから、この油は継続使用可能と判断します。特性低下全ての項目が良好な範囲にあったことから特性低下は認められず良好と判断します。全酸価は良好と判断します。全酸価はmgKOH/gと新油値mgKOH/gに比較して高い値であるものの、有機物・有機化合物で油劣化の兆候を示すカルボン酸の吸収が確認されていないことから、良好と判断します。有機物・有機化合物の結果、良好と判断します。有機物・有機化合物の結果、油劣化の兆候を示すカルボン酸の吸収が確認されていないことから、良好と判断します。酸化安定度の結果、良好と判断します。酸化安定度はminと当社推奨の管理限界値のmin以上であり、良好と判断します。色相は良好と判断します。色相はLと新油値のLに比較して大きな変化はないことから、良好と判断します。汚染粒子数は当社推奨の管理限界値を超えています。汚染粒子数は当社推奨の管理限界値を超えています。汚染粒子数はNAS級以上と当社推奨の管理限界値のNAS級を超えています。汚染物重量は良好と判断します。汚染物重量はmg/mlと当社推奨の管理限界値のmg/mlを超えています。摩耗金属濃度酸溶解法の結果、油の添加剤成分でカルシウムが検出されています。摩耗粒子の結果は良好です。異常摩耗の早期発見パラメータであるフェログラフィーのIs値がの乗と良好の範囲にあり、潤滑状態は正常と判断します。金属濃度SOAPの結果は良好です。金属濃度SOAPの結果、ニッケル、油の添加剤成分であるリン、亜鉛、カルシウム、外部から混入したと思われるバリウム、ナトリウムが検出されています。金属濃度酸溶解法の結果、油の添加剤成分であるカルシウムが多く検出されています。金属濃度酸溶解法の結果、鉄、油の添加剤成分であるカルシウム、外部から混入したと思われるバリウム、ナトリウムが検出されています。
報告№109-09050 報告№109-09050 | 分析№109-000550 分析№109-000550 | 109-000550 | 今回の採油は、対象設備停止中にタンク底部から実施しているため、別紙油中粒子の沈降の影響に示すように、沈降の影響を受けて分析データが高濃度に出る可能性があります。今回の分析は、以上のことを踏まえて結果を検討します。分析の結果、摩耗粒子の観察から本試料油中で発生している摩耗形態は、潤滑状態が正常なマイルド摩耗が支配的であることが確認されました。マイルド摩耗は、機械が正常な摩耗をしている場合に発生する、いわゆる正常摩耗です。この状態は、金属がマイルドに擦られることにより金属表面に摩耗が極めて少ない特殊な表面層が形成され、摩擦表面が平滑な状態となります。この状態が安定である限り摩耗状態は正常であり発生する摩耗粒子は少ないことが分かっています。今回観察された摩耗形態は、このマイルド摩耗が支配的であることから、現在のところ、シリンダおよびピストンリング、クランクメタル等は正常な摩耗の範囲にあり、継続使用は可能と判断します。尚、RBOTがminと新油値のminに比較して高く、有機物・有機化合物の結果で新油と異なるピークが確認されたことから、異種油の混入、或いは、油名が違う可能性がありますので、再度ご確認下さい。特性低下全ての項目が良好な範囲にあったことから特性低下は認められず良好と判断します。粘度は良好と判断します。粘度は.mm/sと新油値.mm/sに比較して、粘度変化率は-％で、当社推奨の管理限界値である±％以内にあり、良好と判断します。全酸価は良好と判断します。全酸価はmgKOH/gと新油値mgKOH/gに比較して高いものの、有機物・有機化合物の結果、油劣化の兆候を示すカルボン酸の吸収が確認されていないことから、良好と判断します。酸化安定度の結果、良好と判断します。酸化安定度はminと新油値のminに比較して高く、継続使用可能と考えますが、異種油の混入、或いは、油名が違う可能性がありますので、再度ご確認下さい。汚染は良好と判断します。水分は良好と判断します。水分は.ppmと当社推奨の管理限界値の以下であり、良好と判断します。摩耗発生している摩耗形態は、潤滑状態が正常なマイルド摩耗が支配的であることが確認されました。潤滑状態が正常なマイルド摩耗が支配的であることが確認されました。摩耗粒子診断で異常摩耗の早期発見パラメータであるIs値がの乗と継続使用可能な範囲にあり、摩耗粒子の観察から本試料油中で発生している摩耗形態は、潤滑状態が正常なマイルド摩耗が支配的であることが確認されました。
報告№108-0250 報告№108-0250 | 分析№108-01817 分析№108-01824 | 108-01824 | 、汚染度、軸受の潤滑状態を確認する。今回の採油は、対象設備の停止中に排油口から実施しているため、油循環中に採油した場合に比較し、油中粒子の沈降の影響を受け、分析データが高濃度に出る可能性があります。今回の分析は以上のことを踏まえて結果を検討しました。分析の結果、摩耗粒子の形態観察で異物の噛み込みにより発生する切削粒子が若干観察されたものの、発生量は少なく、本軸受は継続使用可能と判断します。一方、を示す粘度、水分、全酸価、IRの各データは良好の範囲にあることから、この油は継続使用可能と判断します。尚、上述しましたように、今回の採油は停止中の採油であるため、運転中の採油に比較して汚染度は高目に出ている可能性があります。採油は、粒子の沈降の影響を少なくすることが重要であり、そのため油中粒子が均一な分散状態で実施されることを併せて推奨します。
報告№109-09249 報告№111-00569 | 分析№109-001747 分析№111-002639 | 111-002639 | 潤滑油は継続使用可能な状態であり、また運転中における潤滑状態も正常であったものと判断します。本試料油は、汚染や摩耗に関するデータが異常として出やすいドレンバルブから採油されたにもかかわらず、分析の結果は全ての分析項目の値が当社推奨の管理基準値を満たしており、新油分析値との比較結果も問題となる値はありませんでした。分析結果特性低下特性低下に係るパラメータの分析結果は良好と判断します。粘度粘度はmm/sと新油値mm/sに対する粘度変化率は+％で、当社推奨の管理限界値である±％以内にあり、良好と判断します。全酸価添加油の全酸価は、油メーカによって初期値が違うため統一した管理基準を設定するのが困難であることから、当社では管理限界値を設定しておらず、新油分析値との比較及び他の分析項目の結果より全酸価の状態判断を行います。その結果、全酸価は.mgKOH/gと新油値.mgKOH/gに比較して変化はないことから、良好と判断します。酸化安定度酸化安定度はminであり、当社推奨の管理限界値のmin以上であることから良好と判断します。有機物・有機化合物有機物・有機化合物は、IRチャートによる新油分析値との比較の結果、cm-付近に劣化の兆候を示すカルボン酸の吸収が確認されていないことから、良好と判断します。色相はL.であり、新油値のL.に比較して大きな変化はないことから、良好と判断します。汚染に係るパラメータの分析結果は良好と判断します。水分は.ppmであり、当社推奨の管理限界値の以下であることから良好と判断します。汚染粒子数はNAS級であり、当社推奨の管理限界値のNAS級以内であることから良好と判断します。汚染度物重量は.mg/mlであり、当社推奨の管理限界値のmg/ml以内であることから良好と判断します。摩耗運転中における潤滑状態は正常であったものと判断します。異常摩耗の早期発見パラメータであるフェログラフィーのIs値がのマイナス乗と当社基準値と比較して良好の範囲にあったことから潤滑箇所の潤滑状態は正常と判断します。金属濃度SOAP法により金属濃度を測定した結果、金属元素は検出されなかったことから、潤滑箇所で発生する金属接触による摩耗や、外部からの異物などの混入は見られず良好と判断します。金属濃度酸溶解法により金属濃度を測定した結果、外部から混入したと思われるカルシウム、ナトリウムが共にと僅かに検出されましたが良好と判断します。
報告№109-09136 報告№113-00655 | 分析№109-001160 分析№113-002817 | 113-002817 | 潤滑は良好の範囲にありました。軸受は継続使用可能な状態にあると考えられます。但し、今後の摩耗推移を確認するためにも傾向監視を継続することが有効です。定期的な分析今後の摩耗推移を監視するため、定期的な分析実施を推奨します。異常摩耗の早期発見のパラメータであるIs値は、前回のレベルから変化はなく、正常です。但し、潤滑部の摩耗が認められたため、定期的に潤滑油分析を実施し、摩耗推移を監視することが有用と考えます。軸受の余寿命D-SOAPで軸受メタルの主成分である錫が検出されたため、前回と今回の分析結果を基にメタル摩耗の状態を検討しました。検討には、下式で摩耗速度を計算し、その結果から現時点における平均的な摩耗深さを求めました。その結果、摩耗の深さは軸受表面から.μmであると推定できました。y=×-x+.----ここでy:平均的な摩耗深さx:運転時間本軸受がこの摩耗速度で、摩耗の限界に到達する時間、いわゆる限界使用時間を試算すると、軸受の表面粗さをsとした場合の余寿命は約万時間になると推定され、摩耗速度が非常に小さく、良好な潤滑状態が継続しているものと判断できます。前回同様、計数汚染度、重量汚染度は良好です。
報告№104-8044 報告№104-8057 | 分析№104-02040 分析№104-02578 | 104-02578 | 設備の保全適正化、コスト削減を図るため状態基準保全の導入を進めている中で、本機器はCBMによる分解点検周期の延長を行うこととしている。そこで、現在実施している振動診断法に加えて精度の高いCBMを目指しトライボ診断を実施することとした。トライボ診断の結果、軸受軌道面、転動面、保持器摺動面には異物の噛み込みにより発生した損傷や油膜切れにより発生した損傷の発生があるものの、軸受寿命の指標とされるフレーキングの発生は確認されず、現在のところは継続使用可能な状態にあると判断します。但し、損傷が起点となってフレーキングに進展するため、清浄な油を充填するとともに油槽内を念入りに清掃し、損傷発生の抑制に心がける必要があります。これらのことは、異常摩耗の早期発見パラメータであるフェログラフィーのIs値がの乗とやや高く、摩耗粒子の形態観察の結果、異物の噛み込みにより発生した切削粒子や摩擦熱が高い場合に発生する黒錆が多くみられたことD－SOAPの結果、摩耗により発生した鉄が検出されたこと以上のことから判断しました。今回採油が軸受油槽のドレンバルブから機器停止中に採油を実施しているため、油槽底部や配管内に残留していた汚染物が採取された可能性があります。油交換を実施する際には油槽内部の清掃を念入りに実施されることを推奨します。尚、を示す粘度、水分、全酸価、IRの各データが良好であることから、この油は継続使用可能と判断します。
報告№109-09136 報告№111-00774 | 分析№109-001160 分析№111-003882 | 111-003882 | 軸受は継続使用可能な状態にありますが、潤滑油は劣化していることから、以下の対策を推奨します。更油過去に、貴社の他電力所において本試料のように劣化したタービン油を継続使用し、油中の酸成分の影響で金属表面が腐食して発生する腐食摩耗に進展して軸受交換をしたケースがあります。類似した障害を予防するため至急更油するよう強く推奨します。フェログラフィー異常摩耗の早期発見パラメータとして摩耗粒子を定量化して評価するフェログラフィーのIs値は、前回ののマイナス乗からマイナス乗に低下しており、潤滑状態が安定していることを示していました。Iカップリング発光分光分析供試の潤滑油を分析した結果、検出された金属元素は、SOAPの結果表に示すように、銅、カルシウム、ケイ素、ナトリウムでした。検出されたこれらの金属元素から発生箇所を推定すると銅・軸受等カルシウム、ケイ素、ナトリウム・外部混入異物であると思われます。このうち、機械部品が摩耗したと思われる元素はのグループです。前回に比較して計数汚染度はNAS級から等級に変化はなく、良好でした。全酸価・IR全酸価は.mgKOH/gと管理限界値の.mgKOH/gを超えていました。IRの結果で油劣化の兆候を示すカルボン酸の吸収が確認されたことから、全酸価が高い要因は、油の劣化によるものと思われます。今後、油中の酸成分の影響で金属表面が腐食して発生する腐食摩耗に進展することが懸念されます。
報告№109-09136 報告№112-00688 | 分析№109-001160 分析№112-003178 | 112-003178 | 油の劣化は確認されず、油中の汚染度は良好な範囲にあることから、継続使用可能な状態にあると判断します。減速機減速機は継続使用可能な状態にあると判断します。但し、将来的な摩耗進行の有無を確認するためにも傾向監視を継続することが有効です。定期的な分析今後懸念される凝着摩耗および疲労摩耗の進行を監視するため、定期的に分析を実施することを推奨します。フェログラフィーおよびSOAP／D-SOAPの結果から総合的に判断した結果、減速機は健全であり、継続使用可能と評価できますが、引続き減速機の機能が保持されていることを確認するためにも、潤滑油診断による傾向管理が有用と考えます。フェログラフィー【定量分析：Is値】Is値は異常摩耗の早期発見パラメータのつで、摩耗粒子を定量化するために用います。前回に比較してIs値はの乗から変化はなく、低い値でした。フェログラフィー【定性分析：摩耗粒子および摩耗形態観察】分析結果から比較的多く観察された粒子は、以下の通りでした。シビア粒子・潤滑状態がやや厳しい凝着摩耗により発生。金属潤滑部が局部的に油膜切れを起していると考えられます。疲労摩耗粒子・繰返し応力を受けて発生。フリクションポリマ・局部的に高圧・高温となる場合に発生。観察された摩耗粒子の中でもシビア粒子は、将来的な摩耗の進行に繋がる可能性を示唆しているため、傾向監視が必要と思われます。シビア粒子は、凝着摩耗に分類されます。この摩耗粒子は、摺動面で凝着、破断を繰り返し、この過程で生じる移着粒子が成長して摩耗粒子となります。そのため、摺動面では局部的に油膜切れが発生していることを示しています。この状態が継続した場合、摩耗粒子のサイズは徐々に大型化していき、最終的には軸受の損傷に至る場合があります。Iカップリング発光分光分析【SOAP／D-SOAP】検出された金属元素から発生箇所を推定すると、以下の通りでした。鉄、亜鉛・ギヤ、軸受等リン・添加剤カルシウム、ナトリウム、ホウ素・外部混入異物バックラッシご提供いただいた減速機に関する情報からハスバ歯車の組み合わせの段減速機構であり、この歯車の構成から接触点箇所のバックラッシを求めました。ギヤのバックラッシの増加量を求めた結果、接触点箇所でバックラッシの増加量は、最も大きい箇所で約.μmと推定されます。バックラッシ増加分の上限値は、メーカにより差異はあるものの、当社の推奨するバックラッシは、一般に推奨されるμmを管理目安にしています。この値に比較して十分に小さい値です。計数汚染度は、前回に比較してNAS級から等級に変化はなく、良好でした。粘度、水分、全酸価、IR、RBOTの各データは、前回同様に良好でした。尚、RBOTは、前回に比較して大きな値であり減少傾向は確認されませんでした。このことから、酸化防止剤の消耗は確認されず、この油は継続使用可能な状態にあると判断できました。
報告№104-8025 | 分析№104-00866 | 104-00866 | 分析の結果、グリース中の摩耗粒子には、転動面や軌道面で局部的に厳しい金属接触が発生した場合にみられるシビア粒子と、摩耗粒子発生時の温度がを超えるような高温で発生した黒色スラッジが観察されました。これは、ベアリング内で局部的に油膜切れが発生し、グリース供給が不足している箇所があるため金属接触が発生したことを示していると同時に、軌道面に油膜切れにより発生した摺動傷が発生している事もあらわしています。潤滑状態が厳しい潤滑状態で発生した摩耗粒子が観察されていることから、現時点でのベアリング摺動面の健全性は厳しい状態にあると思われます。今後、これらの微小なフレーキングが起点となりベアリングの使用寿命とされる大型のフレーキングに進展することが懸念されます。尚、摩耗粒子の他に水分の影響で発生したと思われる赤錆が比較的多く見られたため、次回給脂を実施する際には、一旦グリースや汚染物を取り除き、新グリースを再塗布されることを推奨します。
報告№109-09136 報告№111-00053 | 分析№109-001160 分析№111-000240 | 111-000240 | 更油からの使用時間をもとに潤滑油の余寿命を評価したところ、潤滑油は次回定検まで使用可能と判断できました。次回定検時に更油を実施しない場合は、酸化安定度を知るための分析を実施し、余寿命を確認することを推奨します。酸化安定度はminであり、当社推奨の管理限界値のmin以上であることから、良好と判断します。
|  | 100-00677 | スプールの固着現象は、スラッジによる固着、汚染物のかじりにより発生することが知られている。このことを各々確認した。スラッジによる固着スラッジの発生は、重量汚染度、光学顕微鏡写真、D－SOAP法により確認する。スラッジが発生していると重量汚染度が管理限界値mg/mlを超え、光学顕微鏡写真でも確認できる。今回は、重量汚染度.mg/ml、光学顕微鏡写真でも確認されず、スラッジの発生は確認されなかった。一方、D－SOAPによりスラッジの発生の有無を検討した。この油種では、スラッジは油の添加剤成分のバリウムがスラッジとして検出される。D－SOAPの結果、このバリウムがとわずかであるが検出されており、スラッジ発生が確認された。検出量がわずかなのは、静電浄油機が常設されているため、静電浄油機により、浮遊しているスラッジが除去されているためと考えられた。尚、スラッジは、配管内壁等に付着しているものは濾過だけでは除去できず、一定量配管表面にある厚みで付着すると剥離し、油中を浮遊するようになり、スプールの固着現象を引き起こす。したがって、濾過だけではなく、スラッジを溶解・分散することが必要となる。汚染物によるスプールのかじりスプールのかじりを発生させる汚染粒子のサイズは、μm前後のスプールの隙間と同程度ないしは隙間より若干大きな粒子サイズと考えられる。このことから、計数汚染度では～μmレンジの粒子の影響が大きいと思われる。NAS等級では、NAS級と管理限界値内にあるが、粒子数を詳細にみると～μm、～μmレンジが級であるのに対し、～μm、～μmレンジが級となっており、粒子サイズμm以上の粒子が比較的多いことが分かる。フェログラフィーによる摩耗粒子形態観察の結果、～μmサイズの砂や鉄錆が観察されており、汚染の要因は、外部から混入した異物によることが確認された。このサイズの異物は、スプールの隙間に噛み込み、スプールの作動を妨害する可能性高いと考えられた。静電浄油機が常設していても、μm以上の粒子が多いのは、汚染物が混入する原因がある。静電浄油機の性能の限界。等の原因が考えられる。以上のことから、静電浄油機が常設されており、油中の汚染物が少なく、明確には確認できなかったものの、スプールの固着現象は、油のスラッジと砂、鉄錆等の外部から混入した異物の両方の可能性が考えられた。今後の対策は、本発電機でも平成年月に実績のある当社清浄分散剤TS－の投与と深層式濾過機による濾過を推奨する。
報告№109-09549 報告№109-09549 | 分析№109-003428 分析№109-003428 | 109-003428 | ・摩耗状態潤滑油をSOAP／D－SOAPで分析した結果、検出されたのは鉄、鉛リンb、銅でした。粒子観察の結果から、これらの金属は異物の噛み込みなどで発生する切削粒子であり、中には銅合金のシビア摩耗粒子も観察されたことから、潤滑部では切削摩耗と凝着摩耗が発生していることが分かりました。但し、転がり軸受寿命の指標としている摩耗粒子が観察されなかったことから、フレーキングは発生していないと判断できます。尚、異常摩耗の早期発見パラメータであるフェログラフィーのIs値がの乗となっていたことから、潤滑状態はやや厳しくなり始めていると推定され、今後さらに摩耗が進行することが懸念されます。当該軸受の潤滑油は、今回の採油で使用油を全量抜き取っており、切削摩耗発生の原因となる混入異物は排除されたものと思われますが、新油充填時に異物が残留している場合があり、切削摩耗が継続して発生する可能性があります。今後、継続使用した場合、切削摩耗により発生した軸受表面の切削痕が起点となって、異物起点型のフレーキングに進展することも懸念されます。・銅を使用した箇所の溶出・摩耗銅を使用した部分の溶出・摩耗が発生しています。亜鉛系添加剤を使用している潤滑油で銅が検出される場合、潤滑系統内の銅が亜鉛系添加剤の影響により溶出することが知られています。今回の検出は、この溶出と、摺動面の摩耗との双方によるものと考えられます。今後、別紙鉱油の酸化に対する金属触媒の影響に示すように濃度の増加に伴い酸化速度が速まる可能性があります。・汚染度計数汚染度がNAS級以上、重量汚染度がmg/mlと共に当社推奨の管理限界値を超えていました。D－SOAPで油の添加剤成分である亜鉛、バリウムが比較的多く検出されたことから、汚染度が高い要因は、摩耗と油の添加剤成分の析出によるものと思われます。・本試料油の添加剤は、一般に、タービン油に比較して極圧添加剤や摩耗防止剤などの濃度が高く、この影響でRBOT試験の結果が変動する傾向があります。そのため、コンプレッサー油の余寿命の評価をタービン油と同等の精度で得るには、RBOTの結果に加え、粘度、水分、全酸価、IRなどのデータを総合的に判断することが必要です。分析の結果、今回分析した物理的性状の粘度、水分、全酸価、RBOTは全て良好の範囲にあり、また、IRのチャートからは劣化物は検出されなかったことから、本試料油は十分継続使用可能であると判断します。潤滑油および軸受は継続使用可能な状態にあるものの、以下の対策が必要です。油槽内を清掃されると共に、今後、切削摩耗の進行を監視するため、定期的に分析を実施し、摩耗の進行状況を確認することを推奨します。次回分析の時期を理論的に求めたところ、最短で約時間となります。この時間は、油中汚染物が均一になるために必要とする時間であり、この時間を経過すれば、再分析の結果から状態の傾向を確認することが可能となりますので、これを参考に次回分析時期を検討されることを提案します。
報告№111-00058 報告№111-00058 | 分析№111-000379 分析№111-000379 | 111-000379 | 有機物・有機化合物試験で検出されたピークには新グリースと異なるピークが検出されました。IRの結果で新グリースと異なるピークが検出されたことから、グリース名が違うか、或いは、異種グリースが混入した可能性が考えられますので、確認する必要があります。≪状態監視とパラメータ≫分析の目的および各分析のパラメータは以下の通りです。特性低下目的：グリースの分析結果から、グリースの物理的性状や劣化傾向などを確認する。全酸価JISK赤外線吸収スペクトルJISKちょう度JISK滴点JISK摩耗目的：グリース中の摩耗粒子を分析する事により、回転・摺動部の潤滑状態、摩耗劣化の程度、余寿命などを解析する。摩耗診断電子顕微鏡観察JISKX線マイクロアナリシス油中金属濃度JISK≪分析結果≫特性低下全酸価：良好全酸価.mgKOH/gは新油値の.mgKOH/g以内にあることから、問題は無いと判断します。赤外線吸収スペクトル：良好ちょう度：良好ちょう度値はと当社推奨の管理限界値であるから以内に留まっています。滴点：良好滴点はと新油値のに比較し高いものの、ちょう度が良好の範囲にあり、かつ、有機物・有機化合物試験の結果で油劣化の兆候を示すカルボン酸の吸収が見られないことから、問題は無いと判断します。摩耗摩耗診断電子顕微鏡観察・X線マイクロアナリシス：今回は実施していません。油中金属濃度：今回は実施していません。
報告№109-09136 報告№112-00253 | 分析№109-001160 分析№112-000999 | 112-000999 | 潤滑油は継続使用可能な状態にあると判断します。粘度、全酸価、IR、RBOTの各データは良好でした。油の余寿命は、使用油の使用期間または使用時間が不明であったため、ご依頼の油の余寿命に関する検討は行えませんでした。ただし、今回の結果がmin、新油値がminであることから、使用期間を仮にヶ月間と仮定すれば余寿命は十二分にあると言えます。可能であれば、使用期間、あるいは使用時間の情報をご提供下さい。水分は良好でした。
報告№107-0366 報告№111-00478 | 分析№107-01900 分析№111-002199 | 111-002199 | 濾過前の試料油を分析した結果、摩耗粒子の形態観察で前回に比較して金属接触が厳しい場合に発生する銅系シビア粒子ホワイトメタル局部的に高圧・高温となる場合に発生するフリクションポリマが比較的多く観察されました。D－SOAPの結果、前回に比較して鉄がから.ppmに増加していました。メタルの摩耗前回に比較してSOAP／D－SOAPでメタルの主成分である錫が増加していたことから、メタルの摩耗が進行していることが分かりました。今後、さらに摩耗が進行することが懸念されます。銅系シビア粒子摩耗粒子の観察結果から、発生している摩耗形態は凝着摩耗であることがわかります。観察された摩耗粒子は銅系材料であることから、銅を使用した箇所が局部的に接触する箇所で発生している可能性が考えられます。フリクションポリマフリクションポリマは、潤滑油が摺動面に押し込められ高圧状態になると同時に、圧縮熱により高温状態になった結果、基油自身が重合反応を起こし生成することが知られています。そのため、高圧高温状態の解消がなされなければ、潤滑油の劣化が進行し、粘度上昇に因る潤滑異常に進展する場合があります。これらの障害発生に対する弊害を勘案の上、ヶ月以内に再分析を実施し、汚染度および摩耗の進行状況を確認されることを推奨します。尚、RBOTが前回に比較し、min上昇しています。RBOTが上昇した理由は、更油、補給を実施した仮設タンクで他の軸受油と混合して濾過を実施した濾過機配管内や仮設タンクなどに油が残留していた以上のことが考えられます。お客様情報の～にはいずれにも該当せず、原因は分かりませんでした。但し、今回の分析結果で、酸価および粘度の各データに大きな変化はなく、異種油の混入などは確認されていないため、本試料油は継続使用可能な状態にあります。今後は、今回のRBOT値を基に潤滑油の寿命を評価します。
報告№107-4545 報告№109-09146 | 分析№107-02185 分析№109-001216 | 109-001216 | トライボ診断の結果、全てのデータが良好であることから、この油は継続使用可能と判断します。は良好と判断します。粘度は良好。粘度は.mm/sと新油値mm/sに比較して、粘度変化率は-.％で、当社推奨の管理限界値である±％以内にあり、良好と判断します。粘度はmm/sとなっています。粘度はmm/sとなっています。粘度指数はとなっています。粘度指数はとなっています。水分は良好。水分はと当社推奨の管理限界値の以下であり、良好と判断します。全酸価は良好。全酸価は.mgKOH/gと新油値.mgKOH/g以内にあり、良好と判断します。
報告№108-0204 報告№108-0259 | 分析№108-01503 分析№108-01877 | 108-01877 | を確認する。分析の結果、を示す粘度、水分、全酸価、IR、RBOTの各データは良好でした。尚、RBOTはminでしたが、年に貴所から提供された新油値のminに比較して、使用油の方がmin高い値を示していました。今回のRBOTの試験結果は、当社の社内基準のバラツキ範囲を超えており、さらに、異種油の混入の可能性を新油と比較したIRの結果でみたところ、異種は混入していないことが確認されたため、今回RBOTが新油値より高くなった要因は、製造ロットの違いによるバラツキ基油の精製度の違い添加剤の添加量の誤差などが考えられました。
報告№109-09136 報告№111-00374 | 分析№109-001160 分析№111-001772 | 111-001772 | 軸受は継続使用可能な状態にあると判断します。前回に比較してSOAP／D－SOAPの結果で、鉄および錫濃度に大きな変化はなく、異常摩耗の早期発見パラメータであるフェログラフィーのIs値がのマイナス乗と良好でした。前回に比較して計数汚染度はNAS級からNAS級にランク減少し、良好でした。分析結果は良好と判断します。計数汚染度計数汚染度はNAS級と当社推奨の管理限界値のNAS級以内にあり、良好と判断します。重量汚染度は.mg/mlと当社推奨の管理限界値のmg/ml以内にあり、良好と判断します。機器の潤滑状態機器の潤滑状態は正常と判断します。SOAPSOAPの結果、油の添加剤成分であるリンが検出されました。摩耗により発生する鉄および錫は検出されていないことから、良好と判断します。D－SOAPD－SOAPの結果、摩耗により発生する錫が検出されました。フェログラフィー異常摩耗の早期発見パラメータであるフェログラフィーのIs値がのマイナス乗と良好の範囲にあることから、潤滑状態は正常と判断します。
報告№109-09249 報告№110-00306 | 分析№109-001747 分析№110-001204 | 110-001204 | 油中金属の分析は、試料油を以上の高温で発光させた光を分光器で分光し、金属固有の波長から元素を特定するとともに、光の強度から濃度を求めるIカップリング発光分光分析法を用います。また摩耗状態は、SOAP法により求めた金属成分と濃度に、フェログラフィー法による早期発見パラメータであるIs値と摩耗粒子分析とを加味し、さらに摩耗粒子の形態により摩擦面で発生している摩耗機構を推定して総合的に判断します。Iカップリング発光分光分析供試のギヤ油を分析した結果、検出された金属はSOAPの結果表に示すように、鉄、ニッケル、錫、リン、亜鉛、カルシウム、ケイ素、ナトリウムでした。これら検出された金属元素から発生箇所を推定すると、鉄、ニッケル、錫・ギヤおよび軸受等リン、亜鉛・オイル添加剤カルシウム、ケイ素、ナトリウム、・外部混入異物であると思われます。このうち、機械部品が摩耗したと思われる元素はのグループです。フェログラフィー摩耗粒子分析結果から観察された粒子は、潤滑状態が正常な場合に発生する摩耗粒子でした。潤滑状態と摩耗形態異常摩耗の早期発見パラメータとして摩耗粒子を定量化して評価するフェログラフィーのIs値は、潤滑状態が正常な状態であるの乗となっていました。摩耗粒子の観察結果から潤滑部では正常な潤滑状態であるマイルド摩耗が発生していることが分かりました。汚染粒子数・汚染度物重量汚染粒子数はやや高い値でした。フィルタ表面の異物観察で金属片、鉄錆、砂等が観察されたことから、汚染度が高い要因は、摩耗と外部混入異物の影響と思われます。粘度、全酸価、酸化安定度、有機物・有機化合物の各データは良好でした。潤滑油および対象設備は継続使用可能な状態にあるものの、以下の対策が必要です。定期的な分析今後、摩耗の進行を監視するため、定期的に分析を実施することを推奨します。バックラッシによる評価トライボ診断では、バックラッシの増加量を分析結果から計算できますので、構造が確認できる図面、ギヤの形式、歯形、モジュール、歯数、歯幅、油入替後の稼働時間ならびに分解点検後の稼働時間をお知らせ下さい。計算結果をご報告いたします。分析結果特性低下特性低下に係るパラメータの分析結果は良好と判断します。粘度粘度はmm/sと新油値mm/sに対する粘度変化率は-.％で、当社推奨の管理限界値である±％以内にあり、良好と判断します。全酸価ギヤ油の全酸価は、油メーカによって初期値が違うため統一した管理基準を設定するのが困難であることから、当社では管理限界値を設定しておらず、新油分析値との比較及び他の分析項目の結果より全酸価の状態判断を行います。その結果、全酸価は.mgKOH/gと新油値.mgKOH/gに比較して変化はなく、良好と判断します。酸化安定度酸化安定度はminであり、当社推奨の管理限界値のmin以上であることから良好と判断します。有機物・有機化合物有機物・有機化合物は、IRチャートによる新油分析値との比較の結果、cm-付近に劣化の兆候を示すカルボン酸の吸収が確認されていないことから、良好と判断します。色相はLであり、新油値のLに比較して大きな変化はないことから、良好と判断します。汚染に係るパラメータの分析結果は、汚染粒子数はやや高い値でした。水分はであり、当社推奨の管理限界値の以下であることから良好と判断します。汚染粒子数はNAS級であり、当社推奨の管理限界値のNAS級以内にあるものの、やや高い値でした。汚染度物重量は.mg/mlでした。摩耗運転中における潤滑状態は正常であったものと判断します。異常摩耗の早期発見パラメータであるフェログラフィーのIs値がの乗と当社基準値と比較して良好の範囲にあったことから潤滑箇所の潤滑状態は正常と判断します。金属濃度SOAP法により金属濃度を測定した結果、潤滑箇所で発生するニッケルがppm、錫がppm、油の添加剤成分であるリンがppm、亜鉛がppm、外部から混入したと思われるカルシウムがppm、ケイ素がppm検出されました。金属濃度酸溶解法により金属濃度を測定した結果、潤滑箇所で発生する鉄が、外部から混入したと思われるカルシウム、ナトリウムが検出されました。
報告№109-09136 報告№112-00588 | 分析№109-001160 分析№112-002433 | 112-002433_date130304 | 、汚染状態、摩耗状態ポンプ減速機と潤滑油は、継続使用可能な状態であるため、分解点検の必要はないと判断します。但し、観察された油中粒子には、異物の切削作用の影響で発生する切削摩耗や、繰返し応力による疲労摩耗で発生した摩耗粒子が観られたことから、今後の摩耗進行を傾向監視するため、以下の対策を推奨します。余寿命予測フェログラフィーのIs値は、前回に比較しての乗から乗に桁低下し、安定した潤滑状態になっていることがわかります。このような安定した潤滑状態では、異常な方向に向かう上昇角を示さないことからIs値による余寿命予測はできませんが、前回と今回の摩耗形態や摩耗サイズの粒度分布、金属摩耗量、油中汚染物の影響や潤滑性状の確認や比較等の過程を経た結果から総合的に判断すると、少なくとも年程度の間は継続して使用が可能な状態にあると判断します。異種油の混入および油名の確認分析データから新油と一致しないデータが確認されたことから、異種油の混入または油名が違っている可能性があります。油は設備の条件にあった適正な性能のものを使用することが重要であるため、異種油の混入の有無、油名を再確認することを推奨します。定期的なトライボ診断トライボ診断は、潤滑油を分析し、潤滑油の性状を調査して継続使用が可能か、更油すべきかの評価を行うことはもとより、ギヤや転がり軸受、すべり軸受などの潤滑状態も評価する設備診断技術ですが、農業用の設備では稼働率にもよるものの年に回程度の診断により、そのデータの変化から異常の兆候を早期に発見することや、分解点検の必要性を判断することが可能となります。今回の分析データでは、潤滑油中に摩耗速度の早い摩耗形態の切削摩耗および疲労摩耗が確認されたことから、今後も定期的な分析診断により設備状態を把握することを推奨します。バックラッシによる評価トライボ診断では、バックラッシの増加量を分析結果から計算できますので、構造が確認できる図面、ギヤの形式、歯形、モジュール、歯数、歯幅、油入替後の稼働時間ならびに分解点検後の稼働時間をお知らせ下さい。計算結果をご報告いたします。はフェログラフィーおよびSOAP-Tの結果から総合的に判断した結果、傾向管理が必要な状態にあると考えられます。フェログラフィー【定量分析：Is値】Is値は異常摩耗の早期発見パラメータのつで、摩耗粒子を定量化するために用います。Is値は前回に比較しての乗から乗に低下し、低い値でした。フェログラフィー【定性分析：摩耗粒子および摩耗形態観察】分析結果から比較的多く観察された粒子は、以下の通りでした。正常な摩耗粒子・潤滑状態が正常なマイルド摩耗により発生。切削粒子・異物や金属表面の微小突起による切削摩耗により発生。疲労摩耗粒子・繰返し応力を受けて発生。観察された摩耗粒子の中でも切削粒子は、注意が必要です。減速機で切削摩耗が発生した場合、減速機内部で使用されている転がり軸受が切削摩耗により生じた軌道面の損傷が起点となって、寿命が分の程度に低下することがあることから、切削摩耗には十分注意する必要があります。切削摩耗の発生原因となる混入異物が残留している場合、この異物により切削摩耗が継続して発生する可能性があります。Iカップリング発光分光分析【SOAP-T】検出された金属元素から発生箇所を推定すると、以下の通りでした。鉄、錫・ギヤ、軸受等リン・添加剤亜鉛、カルシウム、ナトリウム・外部混入異物SOAP-Tの結果、亜鉛、カルシウムが比較的高い値でした。亜鉛、カルシウムは、添加剤として添加されている油種がありますが、使用油であるスーパーマルパスDXには、リンのみ添加されていることから、異種油が混入したか、或いは、油名が違う可能性が考えられます。計数汚染度は、昨年のデータNAS級からNAS級に減少し、管理限界値のNAS級以下であり良好でした。重量汚染度は、昨年データのmg/mlと比較して、.mg/mlに減少していました。潤滑油は、摩耗状態がやや厳しい状態であるものの、潤滑状態にすぐに悪影響を与える領域に達していませんので、今後の運転時間や運転状況が、特に変化のない運転であれば、少なくても年間は継続使用可能な状態にあると判断します。は良好と判断します。粘度粘度は、mm/sと新油値.mm/sに比較して、粘度変化率は-％で、管理限界値である±％以内にあり、良好と判断します。水分は、ppmと管理限界値の以下にあり、良好と判断します。酸価は、.mgKOH/gと新油値.mgKOH/g以下にあり、比較して高いものの、IRの結果で油劣化の兆候を示すカルボン酸の吸収が確認されていないことから、良好と判断します。IRIRチャートの結果、新油と使用油のスペクトルパターンが一致していない箇所が確認されました。
報告№104-0378 報告№104-0381 | 分析№104-02669 分析№104-02671 | 104-02671 | 分析の結果、転がり軸受軌道面でマイクロフレーキングが発生し、僅かに進行しつつあることが確認されました。今後、進行速度が増大する可能性がありますので、ヶ月後に再度分析を実施し、摩耗の進行状況を確認することを推奨します。これらのことは、摩耗粒子観察の結果、マイクロフレーキングにより発生した粒子が観察されたこと油中金属濃度分析で、軸受鋼の成分が検出されたこと以上のことから判断しました。尚、グリースの物理的性状を示すちょう度、滴点、全酸価、IRの判定は新グリースとの比較が必要であるため、新グリースをg程度ご提供下さい。
報告№100-8138 | 分析№100-03619 | 100-03619 | オーバーホール後に精点Aを実施した結果、計数汚染度がNAS級と管理限界値にあるものの、その粒径分布から～μmサイズの大型の粒子が多いことが確認された。フェログラフィーの結果、写真に示すようにμmサイズのシビア粒子がみられ、且つ、球状粒子、黒錆が非常に多く見られた。又、外部から混入した砂、鉄錆もやや多く見られたことから、大型の粒子は、摩耗粒子と外部から混入した異物と考えられた。摩耗粒子の形態観察の結果と、汚染状況から、メタル温度が上昇した第一原因は、外部混入異物ではなく、金属接触が厳しく、且つ、摩擦熱が高い場合に見られる大型の粒子が見られ、又、加えて黒錆、球状粒子も多く見られることから、局部的に境界潤滑状態にあったと考えられた。この境界潤滑になる原因は、回転速度が低い場合、局部的に面圧が高い場合、粘度が低い場合、のいずれかで発生することが判っている。今回、境界潤滑が発生したのは、分析結果から、主機起動、停止時の周速の低いときに発生した。軸受組み付け時に局部的に面圧が高くなるような調整になっていた等の原因で、油膜が局部的に破断される状態が生じた。のいずれかの原因で境界潤滑状態になった事が考えられた。
報告№109-0001 報告№110-00002 | 分析№109-00001 分析№110-000003 | 110-000003 | ・摩耗状態油中金属濃度を発光分光法により分析した結果、検出された金属は銅、亜鉛ならびに錫でしたが、これらの金属の中には、金属潤滑部が局部的に油膜切れを起して発生する銅合金のシビア粒子があることが分かりました。このことから、潤滑部で発生している摩耗形態は、凝着摩耗であることが分かりました。但し、異常摩耗の早期発見パラメータであるフェログラフィーのIs値がのマイナス乗と良好の範囲にあることから、本軸受は継続使用可能な状態にあると思われます。尚、摩耗粒子の観察結果から確認されたオイルリングの摩耗は、これが進行した場合に潤滑油の適正なかき揚げに影響が生じ軸受摺動面の油膜切れ発生原因となる事から注意が必要です。・汚染度計数汚染度、重量汚染度共に当社推奨の管理限界値内にあり、良好と判断します。・粘度、水分、全酸価、IRの各データは良好でした。潤滑油および軸受は継続使用可能な状態にあるものの、以下の対策が必要です。日常点検の際にオイルリングが円滑に回転しているかなど、オイルリングの回転状況を確認するとともに、潤滑油の定期的な分析により摩耗の進行速度を確認することを推奨します。次回分析の時期を理論的に求めたところ、最短で約時間となります。この時間は、油中汚染物が均一になるために必要とする時間であり、この時間を経過すれば、再分析の結果から状態の傾向を確認することが可能となりますので、これを参考に次回分析時期を検討されることを提案します。更油直後の分析データがないため断定することはできませんが、これまでの分析データから、定期的実施している更油の際にスラッジや外部混入異物等の汚染物が完全に除去できず、汚染度が高い傾向を示している可能性があると思われます。仮に、更油の際に、油槽内の清掃と新油充填時の濾過を実施していない場合は、これらのことを実施するとともに、更油実施後に分析を実施し、傾向管理を行うための初期値を取ることを推奨します。尚、スラッジの発生が潤滑油の供給路を塞ぎ供給量が減少したり、油膜切れを発生させているようであれば、この対策として油種の変更もひとつの改善方法と思われます。一度ご検討下さい。は良好と判断します。粘度粘度はmm/sと新油値mm/sに比較して、粘度変化率は+.％で、当社推奨の管理限界値である±％以内にあり、良好と判断します。水分は.ppmと当社推奨の管理限界値の以下にあり、良好と判断します。全酸価全酸価は.mgKOH/gと新油値.mgKOH/gに比較して高い値を示しているものの、IRの結果、油劣化の兆候を示すカルボン酸の吸収が確認されていないことから、良好と判断します。IRIRの結果、油劣化の兆候を示すカルボン酸の吸収が確認されていないことから、良好と判断します。は良好と判断します。計数汚染度計数汚染度はNAS級と当社推奨の管理限界値のNAS級以内にあり、良好と判断します。重量汚染度はmg/mlと当社推奨の管理限界値のmg/ml以内にあり、良好と判断します。機器の潤滑状態SOAPによる油中金属濃度の結果、銅、亜鉛、錫が比較的多く検出されました。摩耗粒子診断の結果、銅合金が比較的多く観察されました。SOAPによる油中金属濃度SOAPによる油中金属濃度の結果、金属元素は検出されませんでした。SOAPによる油中金属濃度SOAPによる油中金属濃度の結果、銅、錫、亜鉛、外部から混入したと思われるカルシウム、ナトリウムが検出されました。摩耗粒子診断摩耗粒子診断の結果、異常摩耗の早期発見パラメータであるIs値がのマイナス乗と良好の範囲にあるものの、銅合金が比較的多く観察されました。
報告№109-09505 報告№109-09505 | 分析№109-003141 分析№109-003141 | 109-003141 | ・摩耗状態SOAP／D－SOAPの結果、潤滑油中からは鉄がと微量検出されました。粒子の観察結果で油膜切れにより発生するシビア粒子が比較的多く観察されたことから、検出された鉄成分は潤滑部分で発生している凝着摩耗により発生した摩耗粒子であることが分かりました。異常摩耗の早期発見パラメータであるフェログラフィーのIs値が前回ののマイナス乗から乗に桁上昇したことから、摩耗の進行が確認されました。・銅の溶出SOAPの銅濃度が前回に比較してppmからppmに増加しました。提供して頂いた情報によれば、ボイラ給水ポンプのラビリンスリングに銅が使用されていると思われますので、この部位の銅が検出されているか、或いは、潤滑油中の亜鉛系添加剤が銅と反応して溶出させていると推定されました。銅濃度は、別紙鉱油の酸化に対する金属触媒の影響に示すように濃度が増加すると酸化速度が速まりますので、注意が必要です。・汚染度計数汚染度はNAS級と当社推奨の管理限界値内にありますが、前回のNAS級からランク増加しており、粒子の増加が確認されました。粒子の増加要因は、摩耗粒子の増加によるものと考えられます。・前回に比較して全酸価はmgKOH/gからmgKOH/gに減少していました。減少した要因は、補給した影響も考えられますが、添加剤成分の減少による場合も考えられますので、経過を観察されることを推奨します。結論摩耗の進行が確認されているものの、現在のところ対象設備は継続使用可能な状態にあると判断します。定期的に分析を実施し、摩耗および酸化劣化の進行状況を監視されることを推奨します。再分析の時期を理論的に求めたところ、最短で約時間となります。この時間は、油中汚染物が均一になるために必要とする時間であり、この時間を経過すれば、再分析の結果から状態の傾向を確認することが可能となります。全酸価は良好と判断します。全酸価全酸価はmgKOH/gと新油値mgKOH/g以内にあり、良好と判断します。は良好と判断します。計数汚染度計数汚染度はNAS級と当社推奨の管理限界値のNAS級以内にあり、良好と判断します。重量汚染度は.mg/mlと当社推奨の管理限界値のmg/ml以内にあり、良好と判断します。機器の潤滑状態SOAPの結果、銅が検出されました。SOAPSOAPの結果、油の添加剤成分であるリン、亜鉛が検出されました。一方、銅が検出されており、銅を使用した部分の溶出が発生していると考えられます。この溶出は亜鉛系添加剤成分の亜鉛と銅が反応し、溶出することが知られています。銅濃度は別紙鉱油の酸化に対する金属触媒の影響に示すように銅濃度が増加すると酸化速度が速まります。酸化劣化の進行状況をを酸価の変化で監視されることを推奨します。D－SOAPD－SOAPの結果、摩耗により発生する鉄が検出されました。フェログラフィーフェログラフィーの結果、異常摩耗の早期発見パラメータであるIs値がの乗とやや高く、摩耗粒子の形態観察の結果、金属接触が厳しい場合に発生するシビア粒子が比較的多く観察されました。
報告№104-0124 報告№104-0124 | 分析№104-00956 分析№104-00973 | 104-00973 | 本トライボ診断は、潤滑油を分析し、分析結果から潤滑、汚染状態及び機器の潤滑状態を評価することを目的としました。診断の結果、転がり軸受軌道面でマイクロフレーキングと異物の噛み込みにより発生した切削摩耗が発生していることが確認されました。但し、発生程度は軽度であり、継続使用可能な状態にあると判断します。これらのことは、以下のことから判断しました。D－SOAPの結果、転がり軸受軌道面の摩耗により発生した鉄が検出されたこと異常摩耗の早期発見パラメータであるフェログラフィーのIs値がのマイナス乗と良好の範囲にあるものの、摩耗粒子の形態観察の結果、マイクロフレーキングにより発生した摩耗粒子と異物の噛み込みにより発生した切削粒子が観察されたことを示す粘度、水分、全酸価、IRの各データは良好であり、この油は継続使用可能と判断します。
報告№109-09136 報告№110-00812 | 分析№109-001160 分析№110-003831 | 110-003831 | データが高濃度になる採油条件にもかかわらず、各データが良好であったことから、対象設備および潤滑油は継続使用可能な状態にあると判断します。但し、粘度がやや低下していることから、今後さらに低下した場合、摺動面で油膜切れが発生し摩耗が進行することが懸念されるため、定期的に分析を実施し、粘度が適正な範囲にあるかを確認することを推奨します。本試料油は、機器停止中にドレンバルブから採油されているにもかかわらず汚染度を示すデータは良好でしたが、今後の採油は、極力運転中もしくは停止直後の油槽中層部から実施されることを推奨します。
報告№109-09136 報告№112-00710 | 分析№109-001160 分析№112-003274 | 112-003274 | 分析の結果、汚染度が管理基準の級を超え級以上に汚染されていました。油中金属成分の分析では、メタル主成分の錫が検出されたことから、軸受メタルが若干摩耗していることがわかります。軸受は、現時点で継続使用に支障はないと思われますが、汚染度が高い事により摩耗が更に進展することも予想されます。従って、早い段階で油を更油するか、或いは濾過を行うかでNAS級よりも清浄な状態にすることを強く推奨します。軸受現時点で、軸受は継続使用可能な状態にあると判断します。但し、将来的な摩耗進行を予防するため油を清浄にすることと、傾向監視により摩耗の進行を監視を継続することを推奨します。更油または濾過油中の汚染度が高いことから、摩耗粒子や異物等が軸受軌道面に噛み込むことによる摩耗の進行が懸念されるため、更油または、濾過を推奨します。再分析切削摩耗、凝着摩耗の進行を監視するため、ヶ月以内に回目の初期試験を実施し、分析データによる摩耗の進行状況を確認することを推奨します。軸受の摩耗状態フェログラフィーおよびSOAP/D-SOAPのデータから総合的に解析した結果、軸受は健全であり、継続使用可能と評価できますが、引続き軸受の機能が保持されていることを確認するためにも、潤滑油診断による傾向管理が有用と考えます。フェログラフィー【定量分析：Is値】Is値は異常摩耗の早期発見パラメータのつで、摩耗程度を定量化するために用います。今回のIs値はの乗と、高い値でした。フェログラフィー【定性分析：摩耗粒子および摩耗形態観察】分析結果から比較的多く観察された摩耗粒子は、以下の通りでした。正常な摩耗粒子・潤滑状態が正常なマイルド摩耗により発生。切削粒子・異物や金属表面の微小突起による切削摩耗により発生。シビア粒子、銅系シビア粒子・潤滑状態がやや厳しい凝着摩耗により発生。金属潤滑部が局部的に油膜切れを起していると考えられます。鉄錆、砂等・外部から混入したと考えられます。観察された摩耗粒子の中でも、切削粒子、シビア粒子は、注意が必要です。切削摩耗は、他の摩耗形態に比較して摩耗進行速度が速く注意が必要で、定期的なトライボ診断による状態監視が必要と考えます。切削摩耗の原因となる混入異物が残留している場合、この異物により切削摩耗が継続して発生する可能性があります。シビア粒子は、凝着摩耗に分類されます。この摩耗粒子は、摺動面で凝着、破断を繰り返し、この過程で生じる移着粒子が成長して摩耗粒子となります。そのため、摺動面では局部的に油膜切れが発生していることを示しています。この状態が継続した場合、摩耗粒子のサイズは徐々に大型化していき、最終的には軸受の損傷に至る場合があります。Iカップリング発光分光分析【SOAP/D-SOAP】検出された金属元素から発生箇所を推定すると、以下の通りでした。鉄、鉛、銅、アンチモン、錫、亜鉛・軸受等カルシウム、バリウム、ナトリウム・外部混入異物オイルリングの摩耗D-SOAPで銅が検出され、銅系シビア粒子が観察されたことから、オイルリングと主軸間、またはオイルリングと軸受台金側面との間で摩耗が発生していると考えられます。このような場合、オイルリングと主軸の間で摩擦が低下したり、台金との摩擦が増大するなどの影響でオイルリングが円滑に回転し難い状況が発生します。その結果、潤滑油のかき揚げ量が減少し、軸受摺動面で油膜切れを引き起こす可能性があります。計数汚染度はNAS級以上と、管理限界値を超えていました。フィルタ表面の異物観察で金属片、鉄錆、砂等が観察されたことから、汚染度が高い要因は、摩耗と外部混入異物の影響と思われます。IRのデータは良好でした。
報告№104-8013 | 分析№104-00532 | 104-00532 | オーバーホール後回目の初期試験を実施した結果、摩耗は安定していると判断します。これらのことは、前回に比較して、計数汚染度はランク減少し、SOAP／D-SOAPの鉄及び錫濃度に大きな変化がなく、異常摩耗の早期発見パラメータであるフェログラフィーのIs値が、-.と良好の範囲にあること以上のことから判断しました。
報告№108-0227 報告№110-00737 | 分析№108-01664 分析№110-003463 | 110-003463 | 前回に比較してSOAP／D－SOAPの結果で、鉄濃度に大きな変化はなく、異常摩耗の早期発見パラメータであるフェログラフィーのIs値がの乗と良好でした。尚、前回に比較してSOAPの結果で油の添加剤成分であるリンがppmからppmに減少していました。リンは、極圧添加剤の成分であり、リン濃度の低下は極圧添加剤が消耗していることを示します。今後ギヤ歯面で金属同士が接触して発生する凝着摩耗が発生し、ギヤ歯面の摩耗速度が加速することが懸念されます。前回に比較して計数汚染度はNAS級からNAS級にランク減少し、良好でした。分析結果は良好と判断します。計数汚染度計数汚染度はNAS級と当社推奨の管理限界値のNAS級以内にあり、良好と判断します。重量汚染度はmg/mlでした。機器の潤滑状態前回に比較して油の添加剤成分であるリンが減少していました。SOAPSOAPの結果、摩耗により発生する鉄、油の添加剤成分であるリンが検出されました。D－SOAPD－SOAPの結果、摩耗により発生する鉄が検出されました。フェログラフィー異常摩耗の早期発見パラメータであるフェログラフィーのIs値がの乗と良好の範囲にあることから、潤滑状態は正常と判断します。軸受は継続使用可能な状態にあると判断します。但し、極圧添加剤の消耗が確認されていることから、今後の摩耗進行への影響を再分析による確認することを推奨します。
報告№109-09136 報告№111-00466 | 分析№109-001160 分析№111-002164 | 111-002164 | 潤滑油および軸受は継続使用可能な状態にあると判断します。但し、今後も摩耗の進行を傾向監視するため、以下の対策を推奨します。次回点検でオイルリングの点検燃焼ガス中の硫黄分と添加剤が反応して生成したカルシウム化合物が若干高い濃度を示していました。これは、オイルリングの摩耗により燃焼ガスのシール性が低下したためと推定されることから、次回点検ではオイルリングの摩耗状態の点検を推奨します。更油或いは部分更油による水分濃度の調整水分の影響により金属表面で腐食摩耗が発生し、発生した鉄錆等の粒子が潤滑部に噛み込み摩耗が進行することがありますので、更油或いは部分更油などにより相対的に水分濃度を低くするなどの方法を推奨します。定期的な分析凝着摩耗の進行を監視するため、定期的に分析を実施し、摩耗の進行状況を確認することを推奨します。フェログラフィー異常摩耗の早期発見パラメータとして摩耗粒子を定量化して評価するフェログラフィーのIs値は、潤滑状態がやや厳しいの乗でした。摩耗粒子の形態で比較的多く観察された粒子は、潤滑状態が正常な場合に発生する摩耗粒子金属接触が厳しく、且つ、摩擦熱が高い場合に発生する黒錆局部的に高圧・高温となる場合に発生するフリクションポリマでした。これらの摩耗粒子が観察された場合、潤滑部で発生している摩耗形態は、正常なマイルド摩耗潤滑状態がやや厳しい凝着摩耗であり、そして局部的ではあるものの高圧・高温の箇所が発生していることも分かります。フリクションポリマは、潤滑油が摺動面に押し込められ高圧状態になると同時に、圧縮熱により高温状態になった結果、基油自身が重合反応を起こし生成することが知られています。そのため、高圧高温状態の解消がなされなければ、潤滑油の劣化が進行し、粘度上昇に因る潤滑異常に進展する場合があります。Iカップリング発光分光分析供試の潤滑油を分析した結果、検出された金属元素は、SOAP-Tの結果表に示すように、鉄、鉛、銅、錫、リン、亜鉛、カルシウム、バリウム、アルミニウム、ナトリウム、マグネシウム、ホウ素でした。検出されたこれらの金属元素から発生箇所を推定すると鉄、鉛、銅、錫・エンジン部品リン、亜鉛、カルシウム、マグネシウム、ホウ素・オイル添加剤バリウム、アルミニウム、ナトリウム・外部混入異物であると思われます。このうち、機械部品が摩耗したと思われる元素はのグループです。鉛および銅を使用した箇所の摩耗・溶出SOAP-Tで鉛がppm、銅がppm検出されました。鉛および銅の影響については、別紙鉛および銅を使用した箇所の摩耗・溶出を御覧ください。カルシウムなどの析出SOAP-Tでカルシウムがppm検出されました。この影響については、別紙カルシウムなどの析出をご覧ください。計数汚染度計数汚染度はNAS級以上と汚染されていました。フィルタ表面の異物観察で金属片、すす、鉄錆、砂等が観察されたことから、汚染度が高い要因は、摩耗とエンジンオイルの反応生成物、そして外部混入異物の影響と思われます。粒度分布粒度分布は.～.μmの範囲にあり、.μmにピークが確認されました。μm以下の粒子が多いことから、燃焼して発生したすす等であることが分かります。水分はppmと当社推奨の管理限界値を超えていました。今後、水分の影響でエンジン内部に錆が発生し、その影響で摩耗が発生する懸念があります。
報告№108-0227 報告№112-00689 | 分析№108-01664 分析№112-003183 | 112-003183 | 油の劣化は確認されず、汚染度も良好な範囲にあることから、継続使用可能な状態にあると判断します。軸受は継続使用可能な状態にあると判断します。但し、将来的な摩耗進行の有無を確認するためにも傾向監視を継続することが有効です。定期的な分析今後懸念される摩耗の進行を監視するため、定期的に分析を実施することを推奨します。軸受の摩耗状態フェログラフィーおよびSOAP/D-SOAPのデータから総合的に解析した結果、軸受は健全であり、継続使用可能と評価できますが、引続き軸受の機能が保持されていることを確認するためにも、潤滑油診断による傾向管理が有用と考えます。フェログラフィー【定量分析：Is値】Is値は異常摩耗の早期発見パラメータのつで、摩耗程度を定量化するために用います。Is値は前回に比較しての乗から乗に低下し、低い値でした。フェログラフィー【定性分析：摩耗粒子および摩耗形態観察】分析結果から観察された全ての粒子量は少でした。Iカップリング発光分光分析【SOAP／D-SOAP】検出された金属元素から発生箇所を推定すると、以下の通りでした。鉄、銅、錫・軸受等リン、亜鉛・添加剤カルシウム、ケイ素、ナトリウム・外部混入異物軸受メタルの摩耗D-SOAPの結果、前回に比較して軸受メタルの主成分である錫が増加していました。今後、更に摩耗が進行することが懸念されるため、傾向監視を継続することが有効です。計数汚染度は、前回に比較してNAS級以上からNAS級にランク低下し、重量汚染度は、.mg/mlから.mg/mlに減少し、良好でした。粘度、水分、酸価、IRの各データは、前回同様に良好でした。
報告№109-09136 報告№113-00528 | 分析№109-001160 分析№113-002254 | 113-002254 | 計数汚染度は交換前の油に比較してNAS級からNAS級にランク上昇し、管理限界値内であるもののやや高い値でした。
報告№109-09136 報告№112-00091 | 分析№109-001160 分析№112-000291 | 112-000291 | 潤滑油は継続使用可能な状態にあると判断します。粘度、全酸価、IR、RBOTの各データは良好でした。油の余寿命は、使用油の使用期間または使用時間が不明であったため、ご依頼の油の余寿命に関する検討は行えませんでした。ただし、分析の結果で新油値がminであったことから、使用期間を仮にヶ月間と仮定すれば余寿命は十二分にあると言えます。可能であれば、使用期間、あるいは使用時間の情報をご提供下さい。水分は良好でした。
報告№105-0225 | 分析№105-01520 | 105-01520 | 粘度が.mm/sと新油のmm/sに比較して、粘度変化率は％で、やや不良領域にありました。現在、ISOVGからISOVGに移行しているため異常ではありません。
報告№109-09249 報告№111-00162 | 分析№109-001747 分析№111-000891 | 111-000891 | 潤滑油および対象設備は継続使用可能な状態であると判断します。但し、汚染粒子数、汚染度物重量が共に当社推奨の管理限界値を超えていることから、以下の対策を推奨します。油中の汚染度が高く、観察された異物等が軸受軌道面に噛み込み摩耗が進行することが懸念されるため、濾過あるいは更油などによる汚染度の回復を推奨します。フェログラフィー異常摩耗の早期発見パラメータとして摩耗粒子を定量化して評価するフェログラフィーのIs値は、潤滑状態が良好なの乗でした。摩耗粒子の形態で比較的多く観察された粒子は、潤滑状態が正常な場合に発生する摩耗粒子、局部的に高圧・高温となる場合に発生するフリクションポリマ、外部から混入したと思われる鉄錆等でした。これらの摩耗粒子が観察された場合、潤滑部で発生している摩耗形態は、正常なマイルド摩耗であり、そして局部的ではあるものの高圧・高温の箇所が発生していることも分かります。フリクションポリマは、潤滑油が軌道面に押し込められ高圧状態になると同時に、圧縮熱により高温状態になった結果、基油自身が重合反応を起こし生成することが知られています。そのため、高圧高温状態の解消がなされなければ、潤滑油の劣化が進行し、粘度上昇に因る潤滑異常に進展する場合があります。Iカップリング発光分光分析供試のタービン油を分析した結果、検出された金属は油中金属元素の結果表に示すように、鉄、錫、亜鉛、カルシウム、アルミニウム、ナトリウム、マグネシウムでした。これら検出された金属元素から発生箇所を推定すると、鉄、錫・軸受等亜鉛、カルシウム、アルミニウム、ナトリウムマグネシウム・外部混入異物であると思われます。このうち、機械部品が摩耗したと思われる元素はのグループです。汚染粒子数、汚染度物重量は共に当社推奨の管理限界値を超えていました。フィルタ表面の異物観察で表面が茶褐色で金属片、鉄錆、砂等が観察されたことから、汚染度が高い要因は、摩耗、スラッジ、そして外部混入異物の影響と思われます。粘度、全酸価、酸化安定度、有機物・有機化合物の各データは良好でした。分析結果特性低下特性低下に係るパラメータの分析結果は良好と判断します。粘度粘度はmm/sと新油値mm/sに対する粘度変化率は+.％で、当社推奨の管理限界値である±％以内にあり、良好と判断します。全酸価添加タービン油の全酸価は、油メーカによって初期値が違うため統一した管理基準を設定するのが困難であることから、当社では管理限界値を設定しておらず、新油分析値との比較及び他の分析項目の結果より全酸価の状態判断を行います。その結果、全酸価はと新油値.mgKOH/gに比較して若干高くなっていますが、IRチャートに示すように劣化の兆候として現れるカルボン酸などの有機物・有機化合物の発生が確認されていないことから、良好と判断します。酸化安定度酸化安定度はminであり、当社推奨の管理限界値のmin以上であることから良好と判断します。有機物・有機化合物有機物・有機化合物は、IRチャートによる新油分析値との比較の結果、cm-付近に劣化の兆候を示すカルボン酸の吸収が確認されていないことから、良好と判断します。色相はL.であり、新油値のL.に比較して変化はないことから、良好と判断します。汚染に係るパラメータの分析結果は、汚染粒子数、汚染度物重量は共に当社推奨の管理限界値を超えていました。水分はppmであり、当社推奨の管理限界値の以下であることから良好と判断します。汚染粒子数はNAS級以上であり、当社推奨の管理限界値のNAS級を超えていました。汚染度物重量はmg/mlであり、当社推奨の管理限界値のmg/mlを超えていました。摩耗フェログラフィーによる摩耗粒子の観察の結果、潤滑状態が正常な場合に発生する摩耗粒子、局部的に高圧・高温となる場合に発生するフリクションポリマ、外部から混入したと思われる鉄錆等が比較的多く観察されました。異常摩耗の早期発見パラメータであるフェログラフィーのIs値がの乗と良好の範囲にあるものの、摩耗粒子の形態観察の結果、潤滑状態が正常な場合に発生する摩耗粒子、局部的に高圧・高温となる場合に発生するフリクションポリマ、外部から混入したと思われる鉄錆等が比較的多く観察されました。金属濃度SOAP法により金属濃度を測定した結果、潤滑箇所で発生する金属接触によって検出される鉄がppm、外部から混入したと思われる亜鉛がppm検出されましたが僅かであり良好と判断します。金属濃度酸溶解法により金属濃度を測定した結果、潤滑箇所で発生する金属接触によって検出される鉄がppm、錫が、外部から混入したと思われる亜鉛が、カルシウムが、アルミニウムが.ppm、ナトリウムが、マグネシウムが検出されました。
報告№102-0129 | 分析№102-00985 | 102-00985 | 本機器のトライボ診断するためには、潤滑油濾過システムが設置されているため、このシステムの濾過効率を考慮する必要がありますが、考慮するためには、フィルタの見開き、濾過流量、設備油量、軸受種類、軸受サイズ、機器の使用時間、現在使用している潤滑油の使用時間の情報が必要ですが、今回は提供頂けていないために、考慮した診断が出来ません。したがって、今回の診断は、採油時点での潤滑状態を確認することのみの診断結果になります。尚、機器の情報をご提供いただく際には、図面油系統図もお願い致します。分析の結果、フェログラフィーを除く項目は良好な範囲にありました。フェログラフィーの結果、異常摩耗の早期検出パラメータであるIs値は、のマイナス乗と良好の範囲にあるものの、摩耗粒子の形態観察結果に、若干異常の摩耗形態が確認されました。観察された摩耗粒子は、金属接触が厳しい場合に発生するシビア粒子、外部から混入した砂、鉄錆等の異物、この異物の影響で発生した切削粒子でした。このことから、軸受摺動面では金属接触のすべり摩擦で発生する凝着摩耗と、異物や突起部の噛み込みで発生する切削摩耗とが発生していると考えられます。今回のような結果の場合で、しかも濾過システムの設置がないシステムであれば、潤滑油汚染度が比較的清浄であるため、軸受摺動面には若干の線状の損傷が見られるものの、継続使用可能な状況にあると判断できます。但し、本設備には濾過システムが設置されており、仮に異常摩耗により多量の摩耗粒子が発生していたとしても、粒子はこの濾過機により除去されてしまうことが推定されます。この場合、濾過効率が高ければ高いほど濾過により清浄になり、汚染度測定データは良好なデータを示しますが、実際には発生摩耗粒子量が多い訳ですから潤滑状態は異常と判断しなければなりません。それには、前述したように濾過機内のフィルタの見開き、濾過流量、設備油量、軸受種類、軸受サイズ、機器の使用時間、現在使用している潤滑油の使用時間等の情報が必要です。
報告№114-00107 | 分析№114-000326 | 114-000326 | は良好の範囲にあるものの、計数汚染度はNAS級と管理限界値以下にあるものの、やや高い値です。今後、油中の汚染物が軸受摺動面に噛み込み摩耗が進行することが懸念されるため、注意が必要です。軸受は継続使用可能な状態にあると判断します。但し、異常摩耗の早期発見パラメータであるフェログラフィーのIs値がとやや高く、摩耗粒子の形態観察で金属接触がやや厳しい場合に発生するシビア粒子が比較的多く観察されています。さらに、軸受メタルの主成分である錫がSOAPでppm、D-SOAPで検出されていることから、軸受摺動面では局部的にやや厳しい金属接触が発生していると推定されます。軸受メタルの主成分である錫が検出されたことから、軸受メタルの摩耗深さをSOAPの結果で得られている錫濃度ppmと油量Lから計算します。当社の経験からメタル面積の約分の程度が摩耗したと仮定します。その結果、メタル表面の平均的な摩耗深さは.μmとなり、メタルの表面粗さを軸受表面の一般的な粗さであるμmと仮定すると、摩耗は軽微であると推定されます。今後、このまま摩耗が安定するのか、或いは、進行するのかを確認するため、以下の対策を推奨します。あと回初期試験を実施今後、軸受メタルの摩耗の進行状況を監視するため、あと回初期試験実施を推奨します。
報告№109-09136 | 分析№109-001160 | 113-002381 | 対象設備は継続使用可能な状態にあると判断します。但し、水分濃度が高いことから、以下の対策を推奨します。更油水分の影響により金属表面で腐食摩耗が発生し、発生した鉄錆等の粒子が潤滑部に噛み込み、摩耗が進行することが懸念されることから、予防措置として更油を推奨します。定期的な分析今後の摩耗推移を監視するため、定期的な分析実施を推奨します。新油の分析粘度、酸価、塩基価は、油の性能を評価するパラメータの一種です。油の性能低下は、新油との比較が必要なことから、未使用油の提供および分析による比較評価を推奨します。異常摩耗の早期発見のパラメータであるIs値は、レベルとやや高い値でした。また、潤滑部の摩耗が認められたため、定期的に潤滑油分析を実施し、摩耗推移を監視することが有用と考えます。フェログラフィーで比較的多く観察された粒子は、以下の通りです。正常な摩耗粒子・潤滑状態が正常なマイルド摩耗により発生。切削粒子・異物や金属表面の微小突起による切削摩耗により発生。シビア粒子・潤滑状態がやや厳しい凝着摩耗により発生。極微小領域で油膜切れが発生したことを示します。黒錆・潤滑状態がやや厳しい凝着摩耗により発生。局部的な厳しい金属接触と高い摩擦熱が発生していたことを示します。切削粒子、シビア粒子、黒錆は、摩擦面が将来的に異常摩耗へ進展する可能性を示唆しているため、傾向監視が有用と思われます。詳細は、別紙傾向監視が必要な摩耗粒子をご覧ください。コンロッドメタル、クランクメタルの摩耗SOAP-Tでメタルの主成分である錫がppm、鉛が、銅が検出されたことから、コンロッドメタル、クランクメタルが局部的に摩耗していると推定されました。検出されたメタル成分は、現時点では低濃度であることから継続使用に支障がない範囲であると判断しますが、今後、摩耗が進行し異常摩耗に進展することを防止するため、傾向分析による摩耗推移の監視が有用です。詳細は、別紙コンロッドメタル・クランクメタルの摩耗をご覧ください。粘度粘度は.mm/sでした。新油との比較による評価が必要です。水分はppmと当社推奨の管理限界値を超えていました。今後、水分の影響でエンジン内部に錆が発生し、その影響で摩耗が発生する懸念があります。酸価はmgKOH/gでした。新油との比較による評価が必要です。塩基価は.mgKOH/gでした。新油との比較による評価が必要です。
報告№109-09136 報告№110-00070 | 分析№109-001160 分析№110-000235 | 110-00070 | 汚染度、潤滑状態は良好であり、分析結果からはストレーナが目詰まりを起こす原因に関するデータは確認されませんでした。結論ストレーナ目詰まりの原因となる汚染度の上昇やスラッジの発生などは確認されませんでした。通常、今回のような分析データであればストレーナの目詰まりは発生しませんが、ストレーナの目詰まりがあるとすればその要因は、添加剤に使用されている亜鉛系添加剤の劣化によるスラッジ発生が考えられます。タービン油に使用されている亜鉛系添加剤は、酸化防止と油性向上を目的として添加されていますが、添加剤はその機能を十分に発揮するため圧力や温度変化に対して結合分子が切断しやすく設計されています。圧油系統においては、ギヤポンプ内の吸入工程と圧縮工程で圧力変動が常時発生しており、亜鉛系添加剤はこのポンプ内部で生じる圧力変化により比較的簡単に結合分子が切断されスラッジとしてスラッジとなってしまいます。亜鉛系添加剤が劣化して生成したスラッジは粘着性があり、油温が下がると溶融点も下がり、結果として配管やバルブの狭いギャップ、そしてストレーナ等メッシュ部などに粘着し目詰まりの原因となることがあります。今回、分析データでは計数汚染度と重量汚染度は非常に清浄ですが、使用されている添加剤の性質からみると濾過だけでは除去し切れていない可能性があり、運転を再開した場合再発してしまうことも考えられます。また、この他の要因としては、環境の影響が考えられます。それは、大気中の湿度が高い場合、油槽内部や油系統内部に結露が発生し、その結露水によりスラッジが発生してストレーナの目詰まりを起すものです。原因を絞り込むために、目詰まりが発生したストレーナの付着物を分析し、付着物成分を特定して原因を解明することを推奨します。なお、油中に発生するスラッジは、通常機器運転中の油温が高い状態では溶解しており影響はありません。機器が長期間停止し、その影響で温度が低下してタービン油の溶融点が下がり、配管やバルブ類付近で溶解しきれなくなったスラッジが析出し、結果としてストレーナ等に粘着して障害につながりやすくなります。そのため、障害発生時の油温の変化に関する情報をご提供下さい。
報告№109-09136 報告№114-00053 | 分析№109-001160 分析№114-000152 | 114-000152 | 分析の結果、油の劣化は確認されず、汚染度も良好な範囲にあることから、潤滑油は継続使用可能な状態にあると判断します。対象設備分析の結果、対象設備は継続使用可能な状態にあると判断します。但し、フェログラフィーの摩耗粒子形態観察およびフィルタグラムで鉄錆等が観察されており、さらにSOAP-Tで鉄が検出されています。前回同様に採油箇所、廃油量は共に同じであることから、年月日に更油を実施した際に、外部から異物が混入していたか、或いは、更油した潤滑油が汚染されていた可能性が考えられますので、以下の対策を推奨します。濾過汚染度は良好な範囲にあるものの、観察された鉄錆等がギヤ歯面や軸受軌道面に噛み込み摩耗が進行する場合がありますので、可能であれば濾過を推奨します。ヶ月後に再分析濾過を実施しない場合は、今回観察された鉄錆等の影響で摩耗が進行する可能性がありますので、念のため、ヶ月後に再分析を実施し、摩耗の進行状況を確認することを推奨します。
報告№109-09404 報告№109-09404 | 分析№109-002636 分析№109-002636 | 109-002636 | 泡立ち試験の結果は、一般的には消泡性能が低くいと判断できる値の-でしたが、新油値の-と同レベルにあったため、良好と判断します。また、を示す粘度、全酸価の各データが良好の範囲にあることから、本試料油は継続使用可能と判断します。尚、水分がppmと前回に比較して減少傾向にあるものの、新油値ppmに比較してやや高い値でした。使用油であるAlphasynPGは、ポリグリコールベースの合成ギヤオイルであるため、水分を吸収しやすい特性があります。今後は、水分濃度の増加と、水分による腐食摩耗の発生に注意することを推奨します。機器の潤滑状態潤滑状態の異常の早期発見パラメータである潤滑状態指数は、のマイナス乗と濾過設備のない機器であれば正常な潤滑状態にあると判断できます。しかし、当該機の潤滑系にはフィルタが設置されているため、別紙インライン・オフラインフィルタの影響に示すとおり、潤滑状態が異常となり大型の摩耗粒子が発生したとしても粒子の大部分が捕捉されてしまい正常な潤滑状態にあると誤認してしまう可能性があります。このようなフィルタの影響を考慮に入れたLCインデックスは、摩耗が厳しい状態に分類されるの乗領域となりました。この推定した潤滑状態指数は、前回のの乗から今回の乗領域に改善されています。運転状態が前回と大きな差がなければ、摩耗は安定した状態にあったものと思われます。計算により求めたLCインデックスがこの値であれば、ギヤおよび転がり軸受の継続続使用は可能と思われます。尚、摩耗粒子の形態観察で観察された粒子は、μmサイズの粒子が比較的多く観察されており、フィルタ精度μmのオフラインフィルタの効果が低下している可能性があります。オフラインフィルタに目詰まりが発生している可能性がありますので、差圧の上昇またはオフラインフィルタの吐出量の減少がないかご確認下さい。泡立ち試験の結果、消泡性能が低いと判断できる値であるものの、新油と同レベルにあると判断します。粘度粘度は.mm/sと新油値.mm/sに比較して、粘度変化率は-.％で、当社推奨の管理限界値である±％以内にあり、良好と判断します。粘度粘度はmm/sでした。粘度指数粘度指数はでした。泡立ち試験泡立ち試験は-と新油と同レベルにあり、消泡性能が新油と同レベルにあると判断します。水分はppmと新油値より高い値でした。全酸価全酸価は.mgKOH/gと新油値.mgKOH/gに比較して高いものの、IRの結果で油劣化の兆候を示すカルボン酸の吸収が確認されていないことから、良好と判断します。機器の潤滑状態精密な濾過設備がない機器であれば、潤滑状態指数は正常の範囲にあると判断します。潤滑状態指数異常摩耗の早期発見パラメータである潤滑状態指数がのマイナス乗と精密な濾過設備がない機器であれば、潤滑状態指数は正常の範囲にあると判断します。
|  | 113-000634 | 対象設備は継続使用可能な状態にあると判断します。但し、粘度が上昇し、水分濃度が若干高いため、以下の対策を推奨します。継続分析粘度は、一端上昇し始めると劇的に上昇することもあるため、今後は比較的短い周期で傾向監視を実施することが大切です。継続的な分析を推奨します。水分濃度の調整発錆予防のため、遠心分離機による水分除去や部分更油による水分濃度の相対的低下を推奨します。摩耗進行の監視クランクメタル、ピストンリングなどの摩耗の進行を監視するために、定期的に分析を実施し、進行状況を確認されることを推奨します。はフェログラフィーおよびSOAPの結果から総合的に判断した結果、継続使用は可能ですが、今後の機器の機能を確認するためにも傾向管理が有用と考えます。フェログラフィー【定量分析：Is値】Is値は異常摩耗の早期発見パラメータのつで、摩耗程度を定量化するために用います。前回に比較してIs値はの乗から変化なく、低い値でした。フェログラフィー【定性分析：摩耗粒子および摩耗形態観察】分析結果から観察された代表的な粒子は、以下の通りでした。正常な摩耗粒子・潤滑状態が正常なマイルド摩耗により発生。Iカップリング発光分光分析【SOAP】検出された金属元素から発生箇所を推定すると、以下の通りでした。鉄、鉛、銅、ニッケル、錫・エンジン部品リン、亜鉛、カルシウム、マグネシウム、モリブデン・添加剤アルミニウム・外部混入異物銅を使用した箇所の溶出・摩耗SOAPの結果、前回同様に銅がppm検出されたことから、銅を使用した箇所の溶出・摩耗が発生していると思われます。亜鉛系添加剤を使用している潤滑油で銅が検出される場合、潤滑系統内でこれらの金属が亜鉛系添加剤の影響により溶出することが知られています。今回の検出は、この溶出と摩耗との双方によるものと考えられます。今後、別紙鉱油の酸化に対する金属触媒の影響に示すように濃度の増加に伴い酸化速度が速まる可能性があります。前回同様に塩基価は良好でした。粘度粘度は、mm/sと新油値のmm/sに比較して粘度変化率が+.％となっており、当社推奨の管理限界値である±％を超えていました。粘度の上昇要因は、別紙エンジンオイルの粘度上昇メカニズムをご覧ください。水分はと当社推奨の管理限界値を超えていました。今後、水分の影響で機関内に錆が発生し、その影響で摩耗が発生する懸念があります。
報告№105-0270 報告№105-0354 | 分析№105-01754 分析№105-02319 | 105-02319 | 本試験は、トライボ診断を実施し、軸受の潤滑状態、汚染状況、油の劣化状態を確認することを目的としました。軸受の潤滑状態摩耗粒子の観察の結果、ベアリング軌道面の微小領域に疲労摩耗が発生し、又、保持器と転動体摺動面には油膜切れにより発生したμmサイズの大型の銅合金が観察されました。銅合金の大型摩耗粒子は、観察視野に個で観察される粒子が少ない反面、大型粒子は油中に沈降しやすく、観察数が少ない場合でも注意が必要です。銅合金は、転がり軸受の保持器に使用されていることが多く、この摩耗粒子が連続して発生した場合、今後、転がり軸受の寿命の指標となるフレーキングへの進展、および保持器の摩耗がさらに進行し、転動体とのギャップが増大することにより振動発生につながることが懸念されます。そのため、運転時間が時間経過した時点でトライボ診断を実施し、摩耗の進行状況を確認することを推奨します。油の汚染状況計数汚染度がNAS級以上、重量汚染度がmg/mlと汚染されていました。油の劣化状態油の劣化状況を確認するために実施した粘度、水分、全酸価、IRの各データが良好であることから、この油は継続使用可能と判断します。
報告№109-09136 報告№113-00463 | 分析№109-001160 分析№113-001903 | 113-001903_date140218 | 軸受は継続使用可能な状態にあると判断します。但し、将来的な摩耗進行の有無を確認するためにも傾向監視を継続することが有効です。また、潤滑油中の汚染度が高く、今後、油中夾雑物の摺動面への噛み込みによる摩耗の進行が懸念されます。更油油中の汚染度が高いことから、摩耗粒子や異物等が軸受摺動面に噛み込むことによる摩耗の進行が懸念されるため、更油を推奨します。更油をする際には、油槽内を清掃し、更油する新油もNAS級程度の清浄な潤滑油を更油することを推奨します。定期的な分析今後懸念される摩耗の進行を監視するため、定期的に分析を実施することを推奨します。診断結果は良好と判断します。粘度前回に比較して今回の粘度は、mm/sからmm/sに低下していました。新油値mm/sに比較して粘度変化率は+％で、当社推奨の管理限界値である±％以内であり、良好と判断します。水分前回に比較して今回の水分は、ppmからppmに増加していました。当社推奨の管理限界値の以下であり、良好と判断します。酸価・IR潤滑油の酸化劣化は、酸価およびIRの結果から総合的に判断します。前回に比較して今回の酸価は、.mgKOH/gから.mgKOH/gに低下していました。新油値.mgKOH/g以下であり、IRの結果で酸化劣化の兆候を示すカルボン酸の吸収が確認されていないことから、油は劣化していないと判断します。計数汚染度、重量汚染度は当社推奨の管理限界値を超えていました。フィルタ表面の異物観察で金属片、鉄錆、砂等が観察されたことから、汚染度が高い要因は、摩耗と外部混入異物の影響と思われます。計数汚染度前回に比較して今回の計数汚染度は、NAS級からランク上昇し、NAS級を上回っており、当社推奨の管理限界値NAS級を超えていました。重量汚染度前回に比較して今回の重量汚染度は、mg/mlからmg/mlに増加し、当社推奨の管理限界値mg/mlを超えていました。光学顕微鏡写真重量汚染度で濾過したフィルタ表面上の夾雑物を光学顕微鏡で観察した結果、金属片、鉄錆、砂等が観察されました。総合的に判断した結果、は許容範囲内にあり、機器は継続使用可能と判定しますが、摺動部の摩耗が認められたため、定期的に潤滑油分析を実施し、摩耗推移を監視することが有用と考えます。フェログラフィー【異常摩耗指数：Is値】Is値は異常摩耗の早期発見パラメータのつで、摩耗程度を定量化するために用います。今回のIs値はの乗と、高い値でした。また、前回に比較してIs値の上昇が確認されたことから、Is値の上昇傾向および限界値到達予測を表に示しました。Is値は既に限界値に達していることから、摺動部の摩耗状態は厳しくなっていると考えられるため、今後の摩耗進行に注意が必要です。フェログラフィー【定性分析：摩耗粒子の形態観察】観察された代表的な粒子は、以下の通りでした。正常な摩耗粒子・潤滑状態が正常なマイルド摩耗により発生。切削粒子・異物や金属表面の微小突起による切削摩耗により発生。シビア粒子・潤滑状態がやや厳しい凝着摩耗により発生。金属潤滑部が局部的に油膜切れを起していると考えられます。腐食粒子・潤滑状態がやや厳しい凝着摩耗により発生。局部的に金属接触が厳しく、且つ、高い摩擦熱が発生していると考えられます。汚染物・外部から混入したと考えられます。観察された摩耗粒子の中でも切削粒子、シビア粒子、腐食粒子は、摩擦面が将来的に異常摩耗へ進展する可能性を示唆しているため、傾向監視が必要と思われます。詳細は、別紙傾向監視が必要な摩耗粒子をご覧ください。Iカップリング発光分光分析【SOAP-T】検出された金属元素と、想定される発生箇所は、以下の通りです。鉄、銅、錫・軸受等リン、亜鉛・添加剤カルシウム、ナトリウム・外部混入異物銅を使用した箇所の溶出・摩耗SOAP-Tの結果、銅がppm検出されたことから、銅を使用した箇所の溶出・摩耗が発生していると思われます。今後、別紙鉱油の酸化に対する金属触媒の影響に示すように濃度の増加に伴い酸化速度が速まる可能性があります。
報告№109-09375 報告№109-09375 | 分析№109-002519 分析№109-002519 | 109-002519 | 結論軸受の摩耗は安定しており、継続使用可能な状態にあると判断します。計数汚染度はやや高い値でした。計数汚染度計数汚染度はNAS級と当社推奨の管理限界値のNAS級以内にあるものの、やや高い値でした。重量汚染度はmg/mlでした。機器の潤滑状態フェログラフィーの結果、異物の噛み込みなどで発生する切削粒子、銅合金が比較的多く観察されました。SOAPSOAPの結果、摩耗により発生する鉄および銅、油の添加剤成分であるリン、亜鉛が検出されました。D－SOAPD－SOAPの結果、摩耗により発生する鉄および銅、油の添加剤成分であるリン、亜鉛が検出されました。フェログラフィー異常摩耗の早期発見パラメータであるフェログラフィーのIs値が-.と良好の範囲にあるものの、摩耗粒子の形態観察の結果、異物の噛み込みなどで発生する切削粒子、銅合金が比較的多く観察されました。
報告№106-0025 報告№106-4584 | 分析№106-00118 分析№106-02940 | 106-02940 | 分析の結果、軸受軌道面の微小領域で疲労摩耗が発生していることが確認できました。直ちに異常ではありませんが、今後更に摩耗が進行し、転がり軸受の寿命の指標となるフレーキングに進展することが懸念されるため、ヶ月後に再度分析を実施し、摩耗の進行状況を確認することを推奨します。これらのことは、異常摩耗の早期発見パラメータであるフェログラフィーのIs値がの乗とやや高く、摩耗粒子形態観察の結果、微小領域の疲労により発生する疲労摩耗粒子が観察されたこと以上のことから判断しました。尚、SOAPの鉄濃度がppm、油量リットルから摩耗体積を計算するとmmとなります。この体積からベアリング軌道面の摩耗面積を検討し、この情報を傾向管理する必要がありますので、ベアリング番号および前回更油日をお知らせ下さい。
報告№108-5064 報告№108-5064 | 分析№108-02416 分析№108-02416 | 108-02416 | トライボ診断の結果、泡立ち試験を除く項目は良好です。泡立ち試験の結果は、一般的には消泡性能が低くいと判断できる値の-ですが、新油値の-と同レベルにあったため、良好と判断します。機器の潤滑状態潤滑状態指数はの乗と濾過設備のない機器であれば正常な潤滑状態にあると判断できますが、ギヤボックスの油系統にはインラインフィルタとオフラインフィルタがあり、μmサイズ以上の粒子の大部分は捕捉され、異常な摩耗状態が発生したとしても正常な潤滑状態にあると誤認してしまう可能性があります。そこで、フィルタが設置されていない場合の潤滑状態を、一般的なフィルタの効率である.と仮定し、粒子の発生状況から潤滑状態を推定しました。その結果、ギヤは継続使用可能な状態にあると思われますが、潤滑状態指数は摩耗がやや厳しい状態であるの乗領域にあると推定できました。推定結果は、フィルタの濾過効率を仮定して求めたものですが、フィルタがない状態では油中の粒子濃度は現在より高いことは明らかです。そのためヶ月後に再度分析を実施し、摩耗進行の有無をチェックすることを推奨します。尚、フィルタの捕捉の影響による誤認を避けるため、これまでの採油箇所に加え、インラインフィルタやオフラインフィルタの捕捉物も分析し、その結果から潤滑状態を評価することを提案します。フィルタ捕捉物の分析を実施する際には、フィルタ使用時間の情報をご提供いただけますようお願い致します。泡立ち試験の結果、消泡性能が低いと判断できる値であるものの、新油と同レベルにあると判断します。粘度は良好。粘度は.mm/sと新油値mm/sに比較して、粘度変化率は-％で、当社推奨の管理限界値である±％以内にあり、良好と判断します。粘度は.mm/sです。粘度は.mm/sです。粘度指数はです。粘度指数はです。泡立ち試験は-です。泡立ち試験は-と新油と同レベルにあり、消泡性能が新油と同レベルにあると判断します。水分は良好。水分はppmと当社推奨の管理限界値の以下であり、良好と判断します。全酸価は良好。全酸価はmgKOH/gと新油値mgKOH/g以内にあり、良好と判断します。機器の潤滑状態摩耗粒子の形態観察の結果、ギヤ歯面の疲労摩耗で発生したと推定されるμmサイズの摩耗粒子が観察されています。μmサイズの摩耗粒子が観察されています。異常摩耗の早期発見パラメータである潤滑状態指数がの乗と良好の範囲にあるものの、摩耗粒子の形態観察の結果、ギヤ歯面の摩耗で発生したμmサイズの摩耗粒子が観察されています。
報告№102-4047 | 分析№102-02161 | 102-02161 | 本機は、前回分析結果を受け、年月日に軸受を手入れし、更油が実施されています。本試験は、ヶ月経過した時点の軸受の潤滑状態を確認することを目的としました。分析の結果、オイルリングの摩耗が確認されました。今後、オイルリングの振れ回りが増大し、潤滑油を適正にかきあげることができなくなり、油膜切れを発生させることが懸念されるため、巡視の際にオイルリングの回転状況を確認するとともに、ヶ月後に再度分析を実施し、摩耗の進行状況を確認されることを推奨します。それは、異常摩耗の早期発見パラメータである、Is値がと良好の範囲にあるものの、摩耗粒子形態観察の結果、異物の噛み込み、金属表面の微少突起で発生する切削粒子、金属接触が厳しい場合に発生するシビア粒子、オイルリングの摩耗により発生した銅合金が多く見られたことD－SOAPで銅がppm検出されたことから判断しました。
報告№103-8006 | 分析№103-00237 | 103-00237 | 初期試験を実施した結果、フェログラフィーを除く項目は良好でした。フェログラフィーの結果、摩耗過酷度を示すIs値はと良好の範囲にあるものの、摩耗粒子形態観察の結果で、なじみ過程で発生するなじみ摩耗粒子や、金属接触が厳しい場合に発生するシビア粒子、摩擦熱が高い場合に発生する球状粒子、外部から混入した砂が見られました。シビア粒子や球状粒子は、異常の兆候を示す形態のパラメータで、この摩耗粒子が発生する場合、潤滑状態に注意が必要です。中でも、球状粒子には注意が必要です。球状粒子の発生原因は、一般に、溶接工事、溶接作業などによる溶接スパッタの混入、電食による発生、厳しい金属接触による摩耗、が考えられます。発生原因が、の溶接スパッタの混入であれば、今後増加しないと思われますが、が考えられる場合は、原因を取り除かなければ球状粒子は増加すると考えられますので、ヶ月以内に精点Bを実施し、この球状粒子の増加の有無を確認されることを推奨します。
報告№109-09136 報告№111-00663 | 分析№109-001160 分析№111-003338 | 111-003338 | 減速機は継続使用可能な状態にあると判断します。但し、今後も摩耗の進行を傾向監視するため、以下の対策を推奨します。定期的な分析切削摩耗の進行を監視するため、定期的に分析を実施し、摩耗の進行状況を確認することを推奨します。フェログラフィー異常摩耗の早期発見パラメータとして摩耗粒子を定量化して評価するフェログラフィーのIs値は、前回のの乗から乗に低下し、潤滑状態が安定していることを示していました。摩耗粒子の形態で比較的多く観察された粒子は、潤滑状態が正常な場合に発生する摩耗粒子異物の噛み込みにより発生する切削粒子でした。これらの摩耗粒子が観察された場合、潤滑部で発生している摩耗形態は、正常なマイルド摩耗異物による切削摩耗であることが分かります。減速機で切削摩耗が発生した場合、減速機内部で使用されている転がり軸受が切削摩耗により生じた軌道面の損傷が起点となって寿命が分の程度に低下することがあることから、切削摩耗には十分注意する必要があります。切削摩耗の発生原因となる混入異物が残留している場合、この異物により切削摩耗が継続して発生する可能性があります。Iカップリング発光分光分析供試の潤滑油を分析した結果、検出された金属元素は、SOAPの結果表に示すように、鉄、ニッケル、錫、リン、カルシウム、アルミニウム、ナトリウムでした。検出されたこれらの金属元素から発生箇所を推定すると鉄、ニッケル、錫・ギヤ・軸受等リン・オイル添加剤カルシウム、アルミニウム、ナトリウム・外部混入異物であると思われます。このうち、機械部品が摩耗したと思われる元素はのグループです。前回に比較して計数汚染度はNAS級からNAS級にランク減少し、良好でした。分析結果は良好と判断します。計数汚染度計数汚染度はNAS級と当社推奨の管理限界値のNAS級以内にあり、良好と判断します。重量汚染度はmg/mlでした。機器の潤滑状態摩耗粒子の形態観察の結果、潤滑状態が正常な場合に発生する摩耗粒子、異物の噛み込みにより発生する切削粒子が比較的多く観察されました。SOAPSOAPの結果、摩耗により発生する鉄が検出されていないことから、良好と判断します。D－SOAPD－SOAPの結果、摩耗により発生する鉄が検出されました。フェログラフィー異常摩耗の早期発見パラメータであるフェログラフィーのIs値がの乗と良好の範囲にあるものの、摩耗粒子の形態観察の結果、潤滑状態が正常な場合に発生する摩耗粒子、異物の噛み込みにより発生する切削粒子が比較的多く観察されました。
報告№109-09050 報告№109-09050 | 分析№109-000551 分析№109-000551 | 109-000551 | 今回の採油は、対象設備停止中にドレン弁から実施しているため、別紙油中粒子の沈降の影響に示すように、沈降の影響を受けて分析データが高濃度に出る可能性があります。今回の分析は、以上のことを踏まえて結果を検討します。分析の結果、高濃度になっていると思われる対象設備停止中のドレン弁から行われた採油にもかかわらず、全てのデータが良好の範囲にあることから、この油は継続使用可能であり、潤滑状態も正常と判断します。尚、ギヤ油の添加剤は、極圧添加剤や摩耗防止剤などの濃度が高く、この影響でタービン油や作動油などに比較して酸化安定度の結果が低く出る傾向があります。そのため、ギヤ油の余寿命の評価をタービン油と同等の精度で得るには、酸化安定度の結果に加え、粘度、水分、全酸価、IRなどのデータを総合的に判断することが必要です。本試料油は、各分析データを総合的に評価しました。その結果、酸化安定度は新油に比較して高く、粘度、全酸価は良好の範囲にあることから、本試料油は継続使用可能な状態にあると判断します。特性低下全ての項目が良好な範囲にあったことから特性低下は認められず良好と判断します。粘度は良好と判断します。粘度はmm/sと新油値.mm/sに比較して、粘度変化率は+％で、当社推奨の管理限界値である±％以内にあり、良好と判断します。全酸価は良好と判断します。全酸価は.mgKOH/gと新油値.mgKOH/g以下であることから、良好と判断します。酸化安定度の結果、良好と判断します。酸化安定度はminと新油値のminに比較して高く、粘度、全酸価は良好の範囲にあることから、本試料油は継続使用可能な状態にあると判断します。汚染は良好と判断します。水分は良好と判断します。水分はppmと当社推奨の管理限界値の以下であり、良好と判断します。摩耗発生している摩耗形態は、潤滑状態が正常なマイルド摩耗が支配的であることが確認されました。潤滑状態が正常なマイルド摩耗が支配的であることが確認されました。摩耗粒子診断で異常摩耗の早期発見パラメータであるIs値がの乗と継続使用可能な範囲にあり、摩耗粒子の観察から本試料油中で発生している摩耗形態は、潤滑状態が正常なマイルド摩耗が支配的であることが確認されました。
報告№109-09136 報告№110-00195 | 分析№109-001160 分析№110-000754 | 110-000754 | 、汚染度、潤滑状態は良好でした。潤滑油および軸受は継続使用可能な状態にあると判断します。今後は、本データを初期値として管理されることを推奨します。
報告№107-0076 報告№107-6013 | 分析№107-00347 分析№107-00522 | 107-00522 | オーバーホールに伴い、油交換を実施するために全量抜き取った。年から約年間使用した、汚染状態、潤滑状態を確認する。粘度、水分、全酸価、IR、RBOTの各データは全て良好でした。汚染状態計数汚染度、重量汚染度共に当社推奨の管理限界値内にあり、良好でした。潤滑状態異常摩耗の早期発見パラメータであるフェログラフィーのIs値がと良好の範囲にあり、且つ、SOAP／D－SOAPで軸受メタルの主成分である錫が検出されていないことから、本軸受は継続使用可能な状態にあると判断します。尚、摩耗粒子形態観察の結果、外部から混入したと思われる鉄錆、砂が観察されました。今回採油がドレンバルブから実施しているため、ドレン配管内に残留していた汚染物を採取した可能性が考えられました。
報告№108-0387 報告№109-6512 | 分析№108-02609 分析№109-00204 | 109-00204 | 軸受の潤滑状態精点Aを実施し、前回データと照合した結果、油中粒子の減少が確認されています。油中の粒子濃度は、油膜破断による発生や、油槽内などでの沈降が均衡したところで一定、いわゆる平衡状態になりますが、このバランスが崩れると増加する場合と減少する場合とに分かれます。増加した場合は、発生と減少の均衡が崩れ、摩耗の発生や外部混入が始まったことを示し、またこれとは反対に、減少した場合は発生量が減少しているか、或いは、減少量が大きくなっていることを示し、特に減少は、汚染状態や潤滑状態が良好であることを示唆しています。本軸受では、油中の粒子が減少する要因となるフィルタ類は設置されておらず、濾過による減少は考えられませんので、油中の摩耗粒子が減少したのは、摩耗粒子がほとんど発生せず、油槽内部での沈降があったためと考えられます。以上のことから、本軸受は摩耗の進行がなく、潤滑状態は安定した状態にあったものと判断します。これらのことは、前回に比較して、計数汚染度はランク減少し、SOAP／D-SOAPの鉄および錫濃度に変化がないこと異常摩耗の早期発見パラメータであるフェログラフィーのIs値がのマイナス乗と良好の範囲にあること以上のことから判断しています。潤滑油の基本特性潤滑油の基本特性は、良好の範囲にあることから、本試料油は継続使用可能と判断します。
報告№104-0378 報告№105-0151 | 分析№104-02669 分析№105-00981 | 105-00981 | 分析の結果、摩耗は安定しており、本軸受は継続使用可能な状態にあると判断します。但し、摩耗粒子形態観察の結果、局部的に高圧・高温となる場合に発生するフリクションポリマが多く観察されたことから、軸受摺動面では、摩擦熱が高い箇所が発生していると思われます。これらのことから、以下の点について注意が必要です。高い摩擦熱による油劣化外部から混入したと思われる異物の噛み込み一般に、フリクションポリマが観察されたときは、主軸の振れ回りが起因して局部的に軸受摺動部分に面圧の高い箇所が見られることがあります。つまり、振れ回り量の変動や、あるいは、メタルギャップが調整不足等の原因により、軸受のギャップが狭くなっている個所があり、その狭いギャップに潤滑油が押込まれてフリクションポリマが発生している場合があります。このような場合には、軸受温度が若干上昇気味になることがありますので、パトロール時に温度の変化を注意深く監視する必要があると思われます。次回は、ヶ月後に再度分析を実施し、油の劣化状況及び摩耗の進行状況の確認をされることを推奨します。これらのことは、前回に比較して、計数汚染度の等級に変化はなかったものの、NAS級とやや汚染されていたことD-SOAPの結果、前回に比較して鉄濃度がからに僅かに上昇したことフェログラフィーの摩耗粒子形態観察の結果、局部的に高圧・高温となる場合に発生するフリクションポリマが観察されたこと以上のことから判断しました。尚、を示す粘度、水分、全酸価、IR、RBOTの結果、全てのデータが良好であることから、この油は継続使用可能と判断します。
報告№109-09136 報告№111-00716 | 分析№109-001160 分析№111-003664 | 111-003664 | 潤滑油は継続使用可能な状態にあると判断します。分析結果は良好と判断します。粘度粘度は.mm/sと新油値.mm/sに比較して、粘度変化率は-％で、当社推奨の管理限界値である±％以内にあり、良好と判断します。水分はppmと当社推奨の管理限界値の以下にあり、良好と判断します。全酸価全酸価はmgKOH/gと新油値mgKOH/g以下にあり、良好と判断します。
報告№108-0075 報告№108-6524 | 分析№108-00429 分析№108-00559 | 108-00559 | 精点Aを実施した結果、前回に比較して計数汚染度は等級に変化はないものの、～μmサイズの粒子が増加傾向にありました。摩耗粒子およびフィルタ表面の異物観察で黒色の異物が多く観察されたことから、汚染度が増加した要因は、黒錆の影響と考えられました。今後、この黒錆がバルブのスプールに噛み込み動作障害を発生することが懸念されるため、早めに濾過を実施することを推奨します。これらのことは、前回に比較して計数汚染度は等級に変化はないものの、～μmサイズの粒子が増加傾向にあること異常摩耗の早期発見パラメータであるフェログラフィーのIs値がのマイナス乗と良好の範囲にあるものの、摩耗粒子の形態観察の結果、黒錆が観察されたことフィルタ表面の異物観察でも黒色の異物が多く観察されたこと以上のことから判断しました。
報告№109-09136 報告№111-00465 | 分析№109-001160 分析№111-002158 | 111-002158 | 異音が発生した原因分析の結果、油中にはppmと非常に高濃度な鉄分が検出され、また、μm前後の非常に小さな鉄の赤色スラッジと黒色酸化化粒子が観察されました。これらの粒子の中で黒色スラッジは、油膜が破断して潤滑状態が厳しくなった場合に発生することがわかっていることから、転がり軸受内部では厳しい潤滑状態が発生していたことがわかります。赤色スラッジは、水分の混入により発生したものですが、黒色スラッジの存在が水分混入前であるか混入後であるかは特定が困難でした。一般に、水分が混入した転がり軸受は、油膜形成がしにくくなるため軸受は大型の摩耗粒子を発生しながら短時間で損傷することが多く、水分混入時には今回観察されたようなμm程度の黒色スラッジは発生しにくいことが知られています。そのため、組み付け時のミスアライメントなど、軸受変位が大きくなるような何らかの原因で軸受内部の潤滑状態が厳しさを増し、振動が増大し、その後、水が混入し、異音発生につながったと推定されます。、汚染状態、摩耗状態水分が非常に多く、腐食摩耗が発生していることから、以下の対策を推奨します。軸受およびパッキン等の交換腐食摩耗が発生していることから、軸受は交換が必要と判断します。また、水分が増加した要因は、グランドパッキンからの漏れが考えられます。軸受を交換した際には、グランドパッキンを交換し、グランド部の漏れ量を確認することを推奨します。更油油槽内は腐食が発生し、潤滑油が汚染されていることから、油槽内は汚染されていると思われます。更油をする際には、油槽内を清掃し、更油する新油もNAS級程度の清浄な潤滑油を更油することを推奨します。フェログラフィー異常摩耗の早期発見パラメータとして摩耗粒子を定量化して評価するフェログラフィーのIs値は、潤滑状態が厳しいの乗でした。摩耗粒子の形態で比較的多く観察された粒子は、腐食により発生する赤錆局部的に高圧・高温となる場合に発生するフリクションポリマでした。これらの摩耗粒子が観察された場合、潤滑部で発生している摩耗形態は、腐食による腐食摩耗であり、そして局部的ではあるものの高圧・高温の箇所が発生していることも分かります。フリクションポリマは、軸受の変位量が増大し、その影響で潤滑油が軌道面に押し込められ高圧状態になると同時に、圧縮熱により高温状態になった結果、基油自身が重合反応を起こし生成することが知られています。そのため、軸受変位量が増大する高圧高温状態の解消がなされなければ、潤滑油の劣化が進行し、粘度上昇に因る潤滑異常に進展する場合があります。電子顕微鏡・X線マイクロアナリシス観察された粒子をSEM・XMAで詳細に分析した結果、粒子には酸素、鉄、クロム、マンガンが比較的多く含まれており、成分割合から粒子は主に転がり軸受軌道面やケーシング等から発生していると推定できました。Iカップリング発光分光分析供試の潤滑油を分析した結果、検出された金属元素は、SOAP-Tの結果表に示すように、鉄、鉛、銅、クロム、錫、リン、カルシウム、バリウム、アルミニウムでした。検出されたこれらの金属元素から発生箇所を推定すると鉄、鉛、銅、クロム、錫・軸受等リン、カルシウム、バリウム、アルミニウム・外部混入異物であると思われます。このうち、機械部品が摩耗したと思われる元素はのグループです。計数汚染度、重量汚染度は共に当社推奨の管理限界値を超えていました。フィルタ表面の異物観察で鉄錆、砂等が観察されたことから、汚染度が高い要因は、摩耗の影響と思われます。酸価は.mgKOH/gと当社推奨の管理限界値内にあるものの、やや高い値でした。油劣化が進行しており、継続使用した場合、油中の酸成分の影響で金属表面が腐食して発生する腐食摩耗に進展することが懸念されます。粘度、水分、IRは、水分濃度が非常に高いことから、測定不能でした。
報告№108-0411 報告№110-00548 | 分析№108-02744 分析№110-002463 | 110-002463 | Iカップリング発光分光分析供試の圧縮機油をSOAP／D－SOAPで分析した結果、鉄、銅、錫、リン、亜鉛、カルシウム、バリウム、アルミニウム、ナトリウム、マグネシウム、ホウ素が検出されました。これらの検出された金属元素から発生箇所を推定すると鉄、銅、錫・軸受等リン、亜鉛、カルシウム・オイル添加剤バリウム、アルミニウム、ナトリウム、マグネシウム、ホウ素・外部混入異物であると思われます。このうち、機械部品が摩耗したと思われる元素はのグループです。フェログラフィー異常摩耗の早期発見パラメータとして摩耗粒子を定量化して評価するフェログラフィーのIs値は、潤滑状態が厳しいの乗でした。摩耗粒子の形態で比較的多く観察された粒子は、潤滑状態が正常な場合に発生する摩耗粒子とホワイトメタル等の軸受材から発生した摩耗粒子でした。正常な摩耗粒子は、粒子サイズがμm未満の非常に小さなサイズですが、本試料油には油膜が破断して発生するやや大型のμm前後のシビア摩耗粒子が比較的多く観察されました。シビア摩耗粒子が観察された場合には、正常な潤滑状態と厳しい潤滑状態とが混在していることを表していることから、本試料油の潤滑部では正常なマイルド摩耗と局部的には油膜切れが発生していたことが分かります。計数汚染度、重量汚染度は共に当社推奨の管理限界値を超えていました。D－SOAPで油の添加剤成分であるリン、亜鉛、カルシウムが検出され、フィルタ表面の異物観察で金属片、鉄錆、砂等が観察されたことから、汚染度が高い要因は、摩耗とスラッジ、外部混入異物の影響と思われます。分析結果から軸受摺動面の潤滑状態は厳しい状態であったことが分かりました。抜き油の方法が不明ですが、仮にドレン配管などから排油を行い、その途中にトレイを使って分取する方法でサンプリングされている場合、今回の分析で観察された以上に型の摩耗粒子が捕捉されなかったか、或いは、油槽底部に沈降して採取されていない可能性も考えられます。なお、今後は障害発生を予防するため、以下の対策を推奨します。定期的な分析運転再開後、摩耗の進行を監視するため、運転初期に初期データを採取し、その後は定期的に分析を実施し、摩耗の進行状況を確認することを推奨します。最適な採油方法本試料油は、機器停止中に抜油時にトレイに移動してから採油されています。機器が停止している状態では、別紙油粒子の沈降の影響に示すように油槽内で撹拌がなくなり固形物が沈降するため、油中汚染度は高くなると推定されます。今後は、極力運転中もしくは停止直後の油槽中層部から実施されることを推奨します。
報告№106-6023 報告№106-0399 | 分析№106-00388 分析№106-02213 | 106-02213 | 分析の結果、摩耗粒子の形態観察で局部的な油膜切れにより発生するシビア粒子が観察されており、ギヤ歯面では凝着摩耗が発生していることが確認されました。また、SOAPで鉄、D－SOAPで鉄、鉛、銅、アンチモン、錫が検出されたことから、ギヤ歯面、ブッシュ等の摺動材表面で摩耗が発生していることが確認されました。金属は、グリース中で均一分散することがほとんどないため、摩耗診断を再度実施し、今回データと比較することが必要であると思われます。特に、摩耗の形態で凝着摩耗が観察されている場合、グリースの油膜が局部的に破断する箇所、或いは、破産する状況があると思われます。そのため、今後更に摩耗が進行することも懸念されますので、可能であれば、運転再開からヶ月経過した時点で再度分析を実施し、摩耗の進行状況を確認されることを推奨します。グリースの物理的性状を示すちょう度、滴点、水分、全酸価、IRの各データは新グリースとの比較が必要です。新グリースをご提供下さい。尚、報告書の管理表中に示しているSOAP／D-SOAPは、グリース潤滑の場合、摩耗粒子が均一に分散していないため、測定値が大きく変動することがありますので参考値としてお考え下さい。
報告№109-09094 報告№112-00124 | 分析№109-000872 分析№112-000485 | 112-000485_date121122 | 潤滑油は継続使用可能な状態にあると判断します。は良好でした。尚、RBOTがminと管理基本値の.minに比較して.min減少していました。このまま継続使用した場合、この減少傾向から限界値に到達するのは、別紙図RBOTの減少傾向に示すように年月と推定されました。残りの継続使用期間は、約年ヶ月であると予測されます。≪状態監視とパラメータ≫分析の目的および各分析のパラメータは以下の通りです。特性低下目的：油の分析結果から、や劣化傾向ならびに添加剤の消耗程度、残存寿命などを確認する。粘度JISK酸価JISK赤外線吸収スペクトルJISK酸化安定度試験JISK汚染目的：油の分析結果から、砂塵あるいは水・異種油などによるや、異物混入の有無を確認する。水分JISK計数汚染度JISB重量汚染度JISB光学顕微鏡観察摩耗目的：油中の摩耗粒子を分析する事により、回転・摺動部の潤滑状態、摩耗劣化の程度、余寿命などを解析する。摩耗診断電子顕微鏡観察JISKX線マイクロアナリシス油中金属濃度JISK≪分析結果≫特性低下粘度：良好粘度値mm/sの管理基本値mm/sに対する変化率は+％であり、○○管理限界値±％以内に留まっています。酸価：良好酸価.mgKOH/gは管理基本値の.mgKOH/g以内にあることから、問題は無いと判断します。赤外線吸収スペクトル：良好酸化安定度試験：良好酸化安定度試験の結果、数値minは○○管理限界値min以上に留まっており、現時点での使用は可能と判断します。汚染水分：良好水分値.は○○管理限界値以内に留まっています。計数汚染度：今回は実施していません。重量汚染度：今回は実施していません。光学顕微鏡観察：今回は実施していません。摩耗摩耗診断電子顕微鏡観察・X線マイクロアナリシス：今回は実施していません。油中金属濃度：今回は実施していません。
報告№106-0209 報告№106-0222 | 分析№106-01157 分析№106-01262 | 106-01262 | 本トライボ診断は、軸受の潤滑状態、汚染状況、油の劣化状態を確認することを目的としました。軸受の潤滑状態ベアリング転動面および外輪とベアリングケース間で発生したμm以下の微小な疲労摩耗粒子が観察されました。現在のところ、ベアリングは継続使用可能な状態あると判断できますが、今後転がり軸受の寿命の指標となるフレーキングへの進展が懸念されるため、ヶ月後に再度トライボ診断を実施し、摩耗の進行状況を確認することを推奨します。汚染状況計数汚染度がNAS級と当社推奨の管理限界値内にあり、重量汚染度がmg/mlでした。油の劣化状態油の劣化状況を確認するために実施した粘度、水分、全酸価、IRの各データが良好であることから、この油は継続使用可能と判断します。
報告№109-09094 報告№110-00147 | 分析№109-000936 分析№110-000592 | 110-000592 | 有機物・有機化合物試験で検出されたピークには新グリースと異なるピークが検出されました。結論IRの結果で新油と異なるピークが確認されたことから、グリース名が違うか、或いは、異種グリースが混入した可能性が考えられますので、確認する必要があります。≪状態監視とパラメータ≫分析の目的および各分析のパラメータは以下の通りです。特性低下目的：グリースの分析結果から、グリースの物理的性状や劣化傾向などを確認する。全酸価JISK赤外線吸収スペクトルJISKちょう度JISK滴点JISK摩耗目的：グリース中の摩耗粒子を分析する事により、回転・摺動部の潤滑状態、摩耗劣化の程度、余寿命などを解析する。摩耗診断電子顕微鏡観察JISKX線マイクロアナリシス油中金属濃度）JISK≪分析結果≫特性低下全酸価：良好全酸価.mgKOH/gは新油値の.mgKOH/g以内にあることから問題は無いと判断します。赤外線吸収スペクトル：良好ちょう度：良好ちょう度値はと当社推奨の管理限界値であるから以内に留まっています。滴点：良好滴点はと当社推奨の管理限界値であるから以内に留まっています。摩耗摩耗診断電子顕微鏡観察・X線マイクロアナリシス：今回は実施していません。油中金属濃度：今回は実施していません。
報告№109-09136 | 分析№109-001160 | 112-003202 | 潤滑油および対象機器は継続使用可能な状態にあり、保守サイクルおよび手法は問題ないと判断します。但し、油中の汚染度が高いことから、将来的な摩耗進行の有無を確認するためにも傾向監視を継続することが有効です。定期的な分析定期的な分析を実施することにより、データの変化から異常の兆候を早期に発見することが可能となります。今後懸念される疲労摩耗の進行を監視するため、定期的に分析を実施することを推奨します。更油および油槽内の清掃油中の汚染度が高いことから、摩耗粒子や異物等が軸受軌道面に噛み込むことによる摩耗の進行が懸念されるため、可能であれば更油および油槽内の清掃を推奨します。新油との比較による評価を示す粘度、酸価、IRのデータは新油データを基準として評価しています。今回は油名が不明であったため判断できませんでしたが、今後評価する場合は、使用している新油を同時に分析することをご検討下さい。最適な採油方法本試料油は、機器停止中にドレンから採油されているため、分析データが高濃度に出ていると推定されます。正確なデータによる診断を行うためにも、今後の採油は、極力運転中もしくは停止直後の油槽中層部から実施されることを推奨します。フェログラフィーおよびSOAP/D-SOAPのデータから総合的に解析した結果、継続使用は可能ですが、機器の機能を保持するためにも傾向管理が有用と考えます。フェログラフィー【定量分析：Is値】Is値は異常摩耗の早期発見パラメータのつで、摩耗程度を定量化するために用います。今回のIs値はの乗と、高い値でした。フェログラフィー【定性分析：摩耗粒子および摩耗形態観察】分析結果から比較的多く観察された粒子は、以下の通りでした。疲労摩耗粒子・繰返し応力を受けて発生。鉄錆、砂等・外部から混入したと考えられます。Iカップリング発光分光分析【SOAP/D-SOAP】検出された金属元素から発生箇所を推定すると、以下の通りでした。鉄、鉛、銅、アンチモン、ニッケル、錫・軸受等モリブデン・添加剤リン、カルシウム、バリウム、アルミニウム、ケイ素、ナトリウム・外部混入異物計数汚染度計数汚染度はNAS級以上と当社推奨の管理限界値を超えていました。水分はと当社推奨の管理限界値の以下にあり、良好と判断します。潤滑油の劣化状態粘度粘度はmm/sと新油カタログ値.mm/sに比較して、粘度変化率は-％であり、当社推奨の管理限界値である±％以内にあり、良好と判断します。酸価は.mgKOH/gでした。IRの結果で、油劣化の兆候を示すカルボン酸の吸収ピークが確認されていないことから、良好と判断します。IRIRの結果、油劣化の兆候を示すカルボン酸の吸収ピークが確認されていないことから、良好と判断します。
報告№109-09291 報告№109-09291 | 分析№109-002092 分析№109-002092 | 109-002092 | 結論・黒化原因潤滑油が黒化した原因は、主に摩耗粒子の発生によるものと思われます。今回のデータのように、鉄の濃度がを超えるようになると、潤滑油は確実に黒化します。尚、本試料のように除雪作業で使用される接触面圧が高いディファレンシャルギヤなど、寒冷地特有の高負荷な設備においては、設備保全の最適化の視点から使用する油種の選択が非常に重要です。特に本試料油は、極圧添加剤と摩耗防止剤の濃度が低い一般的なギヤオイルを使用しているため最適な油種の選定を実施しない限りギヤの摩耗進行は継続します。そのため、耐摩耗性と極圧性に優れた油種の使用が不可欠です。・潤滑状態および今後の監視方法今回採油時に更油を実施しているため、水分の影響が排除されたものと思われますが、ギヤ歯面では摩耗が進行する混合潤滑状態にあると思われますので、今後は、定期的に分析を実施し、ギヤ歯面や銅を使用した箇所の摩耗状況を監視することを推奨します。また、融雪水の混入および腐食摩耗の発生も懸念されるため、定期分析によりこの点についても監視が必要です。尚、摩耗の進行状況を把握するため、分析周期はリヤ・ディファレンシャルの定期点検時とし、切削摩耗予防のため採油直後に内部洗浄のためフラッシングと更油を実施されることを併せて推奨します。・通常、を示す粘度、全酸価、IRの各データは新油データを基準として評価しています。しかし、今回はIRについては油のスラッジであるカルボン酸の有無により評価し、粘度および全酸価については、メーカカタログ値を基に評価をしています。今後は、現在充填用に使用している新油を分析し、そのデータを基準に管理されることを推奨します。・バックラッシの増加量トライボ診断では、バックラッシの増加量を分析結果から計算できますので、構造が確認できる図面、ギヤの形式、歯形、モジュール、歯数、歯幅をお知らせ下さい。計算結果をご報告いたします。水分は当社推奨の管理限界値を超えています。油の劣化状況をより精密に判定するには新油との比較が必要です。現在使用している貴社保有の新油をご提供下さい。粘度は良好と判断します。粘度はmm/sと新油カタログ値.mm/sに比較して、粘度変化率は+.％で、当社推奨の管理限界値である±％以内にあり、良好と判断します。尚、粘度は、現在使用している貴社保有の新油分析結果を基準に管理する方法が望ましく、新油をご提供下さい。水分は当社推奨の管理限界値を超えています。水分はppmと当社推奨の管理限界値のを超えています。全酸価は良好と判断します。全酸価はmgKOH/gと新油カタログ値mgKOH/gに比較して若干高いものの、IRの結果で油劣化の兆候を示すカルボン酸の吸収が確認されていないことから、良好と判断します。IRの結果、良好と判断します。IRの結果、油劣化の兆候を示すカルボン酸の吸収が確認されていないことから、良好と判断します。尚、このIRも全酸価と同様に新油データとの比較による判断が必要ですので、現在使用している新油を分析することを推奨します。油は汚染されていることが確認されました。計数汚染度は当社推奨の管理限界値を超え汚染されていました。計数汚染度はNAS級以上と当社推奨の管理限界値を超えていました。重量汚染度はmg/mlでした。重量汚染度はmg/mlでした。粒度分布は以下の通りです。粒度分布は、分布範囲は.～.μmにあり、.μmにピークが確認されました。機器の潤滑状態摩耗粒子診断の結果、μm以下の鉄系摩耗粒子、異物の噛み込みなどで発生する切削粒子が観察されました。SOAPによる油中金属濃度の結果、鉄および銅が検出されました。SOAPによる油中金属濃度の結果、鉄、鉛、銅、クロム、油の添加剤成分と思われるリン、亜鉛、外部から混入したと思われるアルミニウム、ケイ素、ホウ素が検出されました。SOAPによる油中金属濃度の結果、金属元素は検出されませんでした。SOAPによる油中金属濃度の結果、金属元素は検出されませんでした。摩耗粒子診断の結果、μm以下の鉄系摩耗粒子、異物の噛み込みなどで発生する切削粒子が観察されました。異常摩耗の早期発見パラメータであるIs値がの乗と高く、摩耗粒子の形態観察の結果、μm以下の鉄系摩耗粒子、異物の噛み込みなどで発生する切削粒子が観察されました。SEM・XMAの結果、鉄、マンガン、クロムを含む粒子が観察されています。SEM・XMAの結果、フェログラフィーで観察された鉄系摩耗粒子には、鉄、マンガン、クロムが含まれていました。
報告№108-0199 報告№108-0199 | 分析№108-01460 分析№108-01460 | 108-01460 | 、軸受の潤滑状態を確認する。今回の採油は、対象設備の停止中にドレン穴から実施しているため、油循環中に採油した場合に比較し、油中粒子の沈降の影響を受け、分析データが高濃度に出る可能性があります。今回の分析は以上のことを踏まえて結果を検討しました。を示す粘度、水分、全酸価、RBOTの各データは良好の範囲にあることから、この油は継続使用可能と判断します。軸受の潤滑状態異常摩耗の早期発見パラメータであるフェログラフィーのIs値がやや高いの乗となっていました。摩耗粒子の形態観察で異物の噛み込みにより発生する切削粒子、金属接触が厳しい場合に発生するシビア粒子、外部から混入したと思われる樹脂等が多く観察されました。観察された摩耗粒子の形態は切削摩耗と凝着摩耗が混在しており、特に切削摩耗は、異物が混入していない状態に比較して、摩耗進行速度が速く注意が必要で、転がり軸受にこの摩耗形態が観察された場合、軸受寿命が分の程度に低下することが知られています。切削摩耗が進行した場合、転がり軸受の寿命の指標となるフレーキングに進展することが懸念されるため、運転を再開しているようであれば今回の分析項目に計数汚染度、SOAP／D－SOAPの分析項目を追加して、再分析を実施し、汚染度および摩耗の進行状況を確認されることを推奨します。採油について上述しましたように今回の採油は対象設備の停止中の採油であるため、油中の摩耗粒子などが平均的に分散した状態とはいえない状態で採油されている可能性があります。採油は、粒子の沈降の影響を少なくすることが重要であり、そのため油中粒子が均一な分散状態で実施されることを併せて推奨します。
報告№102-0331 報告№102-0331 | 分析№102-03263 分析№102-03263 | ○○102-03263 | 分析の結果、外部から混入した砂、鉄錆等の異物が非常に多く見られました。これらの異物が軸受摺動面に噛み込み、摩耗を進行させる場合がありますので、ヶ月以内に再度分析を実施し、摩耗の進行状況を確認されることを推奨します。粘度は良好と判断します。粘度はmm/sと新油値mm/sに比較して、粘度変化率は-％で、当社推奨の管理目安である±％以内にあり、良好と判断します。水分は良好と判断します。水分はppmと当社推奨の管理目安の以下であり、良好と判断します。全酸価は良好と判断します。全酸価は.mgKOH/gと新油値.mgKOH/gに比較して、変化はなく、良好と判断します。IRの結果、良好と判断します。IRの結果、カルボン酸の吸収は確認されていないことから、良好と判断します。RBOTの結果、良好と判断します。RBOTはminと当社推奨の管理目安のmin以上であり、良好と判断します。計数汚染度が、NAS級と当社推奨の管理限界値内であるものの、やや高い値でした。計数汚染度は、NAS級と当社推奨の管理限界値内であるものの、やや高い値でした。計数汚染度はNAS級と当社推奨の限界値内にあるものの、やや高い値でした。粒子分布を詳細に見てみると、～μm、～μmがNAS級でした。重量汚染度は良好と判断します。重量汚染度は.mg/mlと当社推奨の管理目安のmg/ml以下であり、良好と判断します。機器の潤滑状態軸受は継続使用可能な状態にありますが、外部から混入した鉄錆、砂がやや多くみられるため、今後これらの異物が軸受摺動面に噛み込み摩耗が進行する場合がありますので、ヶ月以内に再度分析を実施し、摩耗の進行状況を確認されることを推奨します。SOAPの結果は良好です。SOAPの結果、油の添加剤成分であるリンがppm、バリウムがppm検出されました。D－SOAPの結果は良好です。鉄、カルシウム、バリウム、アルミニウムが僅かに検出されました。フェログラフィーの結果、外部から混入した異物、異物の噛み込みにより発生した切削粒子がやや多くみられました。摩耗粒子形態観察の結果、外部から混入した鉄錆等の異物、異物の噛み込みにより発生した切削粒子がやや多く見られました。これらの異物は、軸受摺動面に噛み込み、摩耗を進行させるため、ヶ月以内に再度分析を実施し、摩耗の進行状況を確認されることを推奨します。尚、今回の採油箇所がドレンバルブであることから、配管中に残留していたものを採油する場合があります。今後、採油を実施される場合は、配管中に滞留していた汚染物の影響を避けるために、運転中及び停止直後に油層中層部から直接採油を実施されることを推奨します。
報告№102-8114 | 分析№102-02971 | 102-02971 | 初期試験を実施した結果、フェログラフィーを除く項目は良好でした。フェログラフィーの結果、摩耗過酷度を示すIs値はと良好の範囲にあるものの、摩耗粒子形態観察の結果から摩擦熱が高い場合に発生する球状粒子がやや多く見られました。球状粒子は、異常の兆候を示す形態のパラメータで、この摩耗粒子が発生する原因は、一般に、溶接工事、溶接作業などによる溶接スパッタの混入、電食による発生、厳しい金属接触による摩耗、が考えられます。発生原因が、の溶接スパッタの混入であれば、今後増加しないと思われますが、が考えられる場合は、原因を取り除かなければ球状粒子は増加すると考えられますので、ヶ月以内に再度分析を実施し、この球状粒子の増加の有無を確認されることを推奨します。念のため、主機の起動時、停止時の温度チャートから軸受温度が微妙に変化しているか、いないかの確認をされるよう推奨します。尚、RBOTが前回に比較し、min上昇したのは、新油の補充、又は、更油の影響によると思われます。今後は、今回のRBOT値によりデータ管理を行います。
報告№108-0411 報告№110-00262 | 分析№108-02745 分析№110-001021 | 110-001021 | ・摩耗状態SOAPの結果、前回の分析で検出されていなかった軸受の主成分である錫が、今回の分析でppm検出されたことからジャーナル軸受が若干摩耗していることが確認できました。検出された錫濃度と油量から求めたメタルの平均摩耗深さはμmとなり、メタルの表面粗さをsと仮定すると、摩耗によりその粗さの割近くが摩耗していることになり軸受表面は鏡面状態になっている部分があると推定されました。軸受がこのような状態にある場合、起動・停止時に軸受が損傷しやすい状況になることから注意が必要です。・汚染度前回に比較して計数汚染度がNAS級から等級に変化はなく、良好でした。結論分析データを基に計算したメタルの摩耗深さから、起動・停止時に軸受が損傷しやすい状況にあることが推定できましたので、可能であれば軸受の点検を推奨します。また、軸受点検ができない場合は短周期で分析を実施し、摩耗の進行状況を確認することを推奨します。液中濃度の平衡式を用いて次回分析の時期を理論的に求めたところ、最短で約時間となりました。この時間は、油中汚染物が均一になるために必要とする時間であり、この時間以降に採油を実施して再分析することで今後の状態変化を傾向監視することが可能となることから、次回分析時期の参考にして下さい。なお、今回の計算結果で使用した油量と軸受のサイズについて、軸受は直径：mm、幅：mmのサイズのものが個であるのに対して、油量がLとやや多いのではないかと思われます。念のため、再確認をお願いいたします。は良好と判断します。計数汚染度計数汚染度はNAS級と当社推奨の管理限界値のNAS級以内にあり、良好と判断します。重量汚染度は.mg/mlと当社推奨の管理限界値のmg/ml以内にあり、良好と判断します。機器の潤滑状態SOAP／D－SOAPの結果、軸受の摩耗を示す錫が検出されました。SOAPSOAPの結果、摩耗により発生する錫、油の添加剤成分であるリンが検出されました。D－SOAPD－SOAPの結果、摩耗により発生する錫が検出されました。フェログラフィー異常摩耗の早期発見パラメータであるフェログラフィーのIs値がのマイナス乗と良好の範囲にあります。
報告№109-09249 報告№111-00550 | 分析№109-001747 分析№111-002525 | 111-002525 | 潤滑油および軸受は継続使用可能な状態であると判断します。但し、酸化安定度が低下し、異種油の混入および油名が違う可能性があり、今後も摩耗の進行を傾向監視するため、以下の対策を推奨します。更油酸化安定度の結果は当社推奨の管理限界値以上にありますが、酸化防止剤の減少が確認されました。本試料油の使用期間がヶ月であった場合、次回定検までに更油が必要な状態になると推定されますので、更油を推奨します。定期的な分析摩耗の進行を監視するため、定期的に分析を実施し、摩耗の進行状況を確認することを推奨します。異種油の混入および油名の再確認有機物・有機化合物の結果、新油と異なるピークが確認されたことから、異種油の混入の有無および油名の再確認を推奨します。フェログラフィー異常摩耗の早期発見パラメータとして摩耗粒子を定量化して評価するフェログラフィーのIs値は、潤滑状態がやや厳しいの乗でした。摩耗粒子の形態で比較的多く観察された粒子は、潤滑状態が正常な場合に発生する摩耗粒子局部的に高圧・高温となる場合に発生するフリクションポリマでした。これらの摩耗粒子が観察された場合、潤滑部で発生している摩耗形態は、正常なマイルド摩耗であり、そして局部的ではあるものの高圧・高温の箇所が発生していることも分かります。フリクションポリマは、潤滑油が摺動面や軌道面に押し込められ高圧状態になると同時に、圧縮熱により高温状態になった結果、基油自身が重合反応を起こし生成することが知られています。そのため、高圧高温状態の解消がなされなければ、潤滑油の劣化が進行し、粘度上昇に因る潤滑異常に進展する場合があります。Iカップリング発光分光分析供試の潤滑油を分析した結果、検出された金属元素は、油中金属元素の結果表に示すように、鉄、鉛、銅、亜鉛、カルシウム、バリウム、ケイ素、ナトリウムでした。検出されたこれらの金属元素から発生箇所を推定すると鉄、鉛、銅、亜鉛・軸受等カルシウム、バリウム、ケイ素、ナトリウム・外部混入異物であると思われます。このうち、機械部品が摩耗したと思われる元素はのグループです。水分、汚染粒子数、汚染度物重量の各データは良好でした。酸化安定度酸化安定度の結果、minと新油値のminに比較して酸化防止剤の残存量が％でした。継続使用した場合、酸化防止剤が減少して、基油の劣化に進展することが懸念されます。有機物・有機化合物有機物・有機化合物の結果、新油と異なるピークが確認されたことから、異種油が混入したか、或いは、油名が違う可能性が考えられます。今回の分析結果だけでは異種油の特定は出来ませんが、現状では異種油等の混入が原因となる油の劣化は確認されていませんので、早急な対策を行う必要はないと思われます。分析結果特性低下特性低下に係るパラメータの分析結果は、酸化安定度が低下し、IRチャートの結果から新油との相違点が確認されたことから異種油の混入、或いは、油名が違う可能性が考えられました。粘度粘度はmm/sと新油値mm/sに対する粘度変化率は+.％で、当社推奨の管理限界値である±％以内にあり、良好と判断します。全酸価添加油の全酸価は、油メーカによって初期値が違うため統一した管理基準を設定するのが困難であることから、当社では管理限界値を設定しておらず、新油分析値との比較及び他の分析項目の結果より全酸価の状態判断を行います。その結果、全酸価は.mgKOH/gと新油値.mgKOH/gに比較して若干高くなっていますが、IRチャートに示すように劣化の兆候として現れるカルボン酸などの有機物・有機化合物の発生が確認されていないことから、良好と判断します。酸化安定度酸化安定度はminであり、当社推奨の管理限界値のmin以上であることから良好と判断します。有機物・有機化合物有機物・有機化合物は、IRチャートによる新油分析値との比較の結果、cm-付近に劣化の兆候を示すカルボン酸の吸収が確認されていないことから、良好と判断します。但し、別紙IR吸収パターンの相違から分かるように、新油と異なる有機物・有機化合物の存在が確認されました。色相はLであり、新油値のL.に比較して大きな変化はないことから、良好と判断します。汚染に係るパラメータの分析結果は良好と判断します。水分はppmであり、当社推奨の管理限界値の以下であることから良好と判断します。汚染粒子数はNAS級であり、当社推奨の管理限界値のNAS級以内であることから良好と判断します。汚染度物重量はmg/mlであり、当社推奨の管理限界値のmg/ml以内であることから良好と判断します。摩耗フェログラフィーによる摩耗粒子の観察の結果、潤滑状態が正常な場合に発生する摩耗粒子、局部的に高圧・高温となる場合に発生するフリクションポリマが比較的多く観察されました。異常摩耗の早期発見パラメータであるフェログラフィーのIs値がの乗とやや高く、摩耗粒子の形態観察の結果、潤滑状態が正常な場合に発生する摩耗粒子、局部的に高圧・高温となる場合に発生するフリクションポリマが比較的多く観察されました。金属濃度SOAP法により金属濃度を測定した結果、潤滑箇所で発生する金属接触によって検出される鉛がppm、銅がppm、亜鉛がppm、外部から混入したと思われるカルシウム、バリウムが共にppm、ケイ素がppm検出されました。金属濃度酸溶解法により金属濃度を測定した結果、潤滑箇所で発生する金属接触によって検出される鉄が、鉛が、銅が、亜鉛が、外部から混入したと思われるカルシウムが、ナトリウムがと僅かに検出されましたが良好と判断します。
報告№109-09448 報告№109-09448 | 分析№109-002874 分析№109-002874 | 109-002874 | 摩耗状態常摩耗の早期発見パラメータであるフェログラフィーのIs値は、潤滑状態が良好な状態にあることを示すの乗であり、点検を要する摩耗粒子が観察されておらず、現在のところ継続使用は可能な状態にあると判断できます。この状態で検出された油中金属は、その多くが鉄であり、これらは摩耗粒子の観察結果から凝着摩耗と疲労摩耗であることが分かりました。凝着摩耗と疲労摩耗は、スパイラルベベルギヤの歯面で発生していると推定されますが、発生箇所が歯面の微小領域であることから現在のところ継続使用は可能と判断できます。バックラッシ減速機の構造から、最も負荷が大きく、摩耗が進行しやすい箇所をスパイラルベベルギヤとスパイラルベベルピニオンと推定し、この部分のバックラッシを求めました。提供していただいた図面には歯幅が記載されておらず、また、更油後の稼働時間も不明であったため、歯幅mmと、更油後の稼働時間を時間と仮定してバックラッシを計算しました。その結果、減速機のギヤ歯面に摩耗が集中していたと仮定した場合、バックラッシの増加は初期値からμm増加したと推定されました。バックラッシ増加分の上限値はメーカにより差異はあるものの、当社が推奨するバックラッシは一般に推奨されるμmを目安にしており、今回のデータはこの値に比較して十分に小さい値であることがわかります。汚染度計数汚染度がNAS級と汚染されていました。汚染度が高い要因は、摩耗によるものと思われます。を示す粘度、水分、全酸価、IRの各データは良好でした。結論ゲート機器の潤滑箇所の摩耗診断分析結果から摩耗が発生している箇所はギヤ歯面であり、摩耗形態は凝着摩耗と疲労摩耗であることが分かりました。凝着摩耗は、油膜切れによる厳しい金属接触により摩耗が発生し、疲労摩耗は、ギヤ歯面に荷重が繰り返しかかることにより、歯面の表面下で材料が疲労して剥離します。歯面に加わる荷重が過大である場合、観察される摩耗粒子は今回より大きな粒子が発生します。分析結果から推定されたバックラッシの増加分はμmでしたが、このバックラッシは、一対の歯車の噛み合いを円滑にするための、ピッチ円周上での歯面間の遊びです。この値が過大になると振動や騒音の原因となるため、ギヤの摩耗状態を判断するためには重要なパラメータです。今回観察された摩耗粒子は、やや大型の粒子が見られるものの観察された摩耗粒子がμmサイズの微小な粒子が支配的であることからバックラッシの値は小さいと判断できます。バックラッシの計算時に仮定した稼働時間や歯幅などの数値が正確であれば、本減速機は継続使用可能と判断できます。整備の必要な箇所の検討整備が必要な箇所は、本分析結果から確認されませんでした。しかし、分析結果から僅かではありますがギヤの摩耗が進行していることが確認されていますので、今後は定期的に潤滑油分析を実施し、その結果から摩耗の進行状況を確認することにより、整備の必要の有無を監視する方法が有用と思われます。潤滑油の劣化度診断一般的に潤滑油が劣化した場合、油の外観は黒褐色になり、粘度や全酸価が上昇しスラッジ等が発生します。また、その過程では劣化の兆候を示すカルボン酸の吸収がIRで確認できます。今回のは、全てのデータが良好の範囲にあり、潤滑油の劣化は確認されなかったことから、継続使用可能であり、交換の必要はないと判断します。潤滑管理の方法現在の潤滑油は年使用していますが、年間使用したにもかかわらず劣化が確認されなかったことから、本設備の潤滑油は少なくても更油後年間は使用できることが分かりました。潤滑油の交換時期の判断は、今回の分析だけでは予測することは困難ですが、定期的に分析を実施し、その結果の傾向から劣化の進行状況を確認することで容易に可能になります。計数汚染度が当社推奨の管理限界値に到達していたことから、濾過や更油により汚染度を改善されることを推奨します。現在のところ潤滑部は継続使用可能な状態にあると思われますが、今後は摩耗が進行する場合がありますので、定期的に分析を実施し、摩耗の進行状況を確認されることを推奨します。次回分析の時期を理論的に求めたところ、最短で約時間となります。この時間は、油中汚染物が均一になるために必要とする時間であり、この時間を経過すれば、再分析の結果から状態の傾向を確認することが可能となりますので、これを参考に次回分析時期を検討されることを推奨します。尚、定期的な分析を実施する際には、に関する分析項目の実施を推奨します。今回の分析結果からは、油劣化の進行は確認されていませんが、定期的な分析により潤滑油の交換時期を管理することが可能となります。は良好と判断します。粘度粘度はmm/sと新油値mm/sに比較して、粘度変化率は-％で、当社推奨の管理限界値である±％以内にあり、良好と判断します。水分はと当社推奨の管理限界値の以下にあり、良好と判断します。全酸価全酸価は.mgKOH/gと新油値.mgKOH/gに比較して変化はなく、良好と判断します。IRIRの結果、油劣化の兆候を示すカルボン酸の吸収が確認されていないことから、良好と判断します。計数汚染度は当社推奨の管理限界値に到達していました。計数汚染度計数汚染度はNAS級と当社推奨の管理限界値のNAS級に到達していました。重量汚染度は.mg/mlと当社推奨の管理限界値のmg/ml以内にあり、良好と判断します。機器の潤滑状態摩耗粒子の形態観察の結果、金属接触が厳しい場合に発生するシビア粒子が比較的多く観察されました。SOAPによる油中金属濃度SOAPによる油中金属濃度の結果、油の添加剤成分であるリン、外部から混入したと思われる亜鉛、ナトリウムが検出されました。SOAPによる油中金属濃度SOAPによる油中金属濃度の結果、鉄、油の添加剤成分であるリン、外部から混入したと思われる亜鉛、カルシウム、ナトリウムが検出されました。摩耗粒子診断異常摩耗の早期発見パラメータであるIs値がの乗と良好の範囲にあるものの、摩耗粒子の形態観察の結果、金属接触が厳しい場合に発生するシビア粒子が比較的多く観察されました。
報告№108-0411 報告№110-00291 | 分析№108-02745 分析№110-001132 | 110-001132 | ・摩耗状態摩耗状態は、潤滑油中に含まれる金属成分と濃度を調査し、その結果で評価します。金属元素と濃度の分析は、試料油を以上の高温で発光させ、その光を分光器で分光し、分光によって得られた光の強度と金属固有の波長とから元素を特定するIカップリング発光分光分析法を用います。今回の試料はディーゼルエンジン油でしたが、検出された金属元素は、SOAPの結果表に示すように、鉄、鉛、クロム、アンチモン、錫、リン、亜鉛、カルシウム、バリウム、アルミニウム、ケイ素、ナトリウム、マグネシウム、ホウ素でした。これら検出された金属元素から発生箇所を推定すると、鉄、鉛、クロム、アンチモン、錫・エンジン部品リン、亜鉛、カルシウム、ホウ素・オイル添加剤バリウム、アルミニウム、ケイ素、ナトリウム、マグネシウム・外部混入異物であると思われます。このうち、機械部品が摩耗して検出される元素はのグループです。分析の結果から観察された粒子は、潤滑状態が正常な場合に発生する摩耗粒子金属接触が厳しく、且つ、摩擦熱が高い場合に発生する黒錆でした。潤滑部では、正常な潤滑状態のマイルド摩耗と、やや厳しい摩耗形態の凝着摩耗が発生していることがわかりました。一方、異常摩耗の早期発見パラメータとして摩耗粒子を定量化して評価するフェログラフィーのIs値は、潤滑状態がやや厳しいの乗となっていました。エンジン内部の摩耗の箇所は、これらの結果と金属元素濃度の結果から、シリンダ、ピストンリング、カムロール、クランクメタル等の潤滑部であるとであると思われます。・カルシウムなどの析出油中金属濃度を発光分光法による分析で固形分のカルシウムがppm検出され、また鉄も検出されました。エンジンオイル中に検出されるカルシウムは、燃焼ガス中に含まれている硫黄分と反応して微小サイズの硫酸カルシウム、いわゆる石膏が生成されます。この硫酸カルシウムは、モース硬度がとコンロッドやクランクメタルの主成分である錫や鉛の～と同等の硬さで、サイズは数μmから数十μmになることもあります。これらが軸受の油膜に混入した場合は、潤滑面では摩耗形態の中で摩耗速度が最も早い切削摩耗が発生し、メタルは短期間で摩耗することが判明しています。本試料の場合は、この硫酸カルシウム濃度が比較的高く、また鉄も検出されています。さらにメタル主成分の錫が検出されたことから、硫酸カルシウム等が軸受摺動面に噛み込み、ミクロの切削バイト効果によりメタルの切削摩耗が発生していると推定できます。潤滑油中の固形分としてのカルシウムは、オイルリングやトップリングが正常であれば検出されないものですが、オイルリングなどが摩耗していると、燃焼ガスや未燃焼ガスが燃焼室から潤滑油中に入り易くなると思われます。・粘度、水分、全酸価、全塩基価、IRの各データは良好でした。エンジンオイルを分析した結果、対象機器は継続使用可能と判断できますが、異常な摩耗の進行を予防するため、以下の対策を推奨します。硫酸カルシウムの粒子を出来る限り除去する必要があります。除去はフラッシングオイルでエンジン内部を十分に洗浄し、その後更油をすることが必要です。オイルリングやトップリングの摩耗が進行していることが懸念されます。この影響により硫酸カルシウムが生成され、軸受メタルの摩耗に進展する場合がありますので、オイルリングとトップリングの点検を推奨します。は良好と判断します。粘度粘度はmm/sと新油値mm/sに比較して、粘度変化率は-％で、当社推奨の管理限界値内にあり、良好と判断します。水分はppmと当社推奨の管理限界値の以下にあり、良好と判断します。全酸価全酸価はmgKOH/gと新油値mgKOH/g以内にあり、良好と判断します。IRIRの結果、新油スペクトルと一致し、且つ、油劣化の兆候を示すカルボン酸の吸収が確認されていないことから、良好と判断します。計数汚染度計数汚染度はNAS級以上と汚染されていました。重量汚染度はmg/mlでした。粒度分布粒度分布は.～μmの範囲にあり、.μmにピークが確認されました。機器の潤滑状態SOAPによる油中金属濃度の結果、油の添加剤成分であるカルシウムが比較的多く検出されました。SOAPによる油中金属濃度SOAPによる油中金属濃度の結果、鉄、鉛、油の添加剤成分であるリン、亜鉛、カルシウム、ホウ素、外部から混入したと思われるアルミニウム、ケイ素、マグネシウムが検出されました。SOAPによる油中金属濃度SOAPによる油中金属濃度の結果、鉄、鉛、クロム、アンチモン、錫、油の添加剤成分と思われるリン、亜鉛、カルシウム、外部から混入したと思われるバリウム、アルミニウム、ナトリウム、マグネシウムが検出されました。摩耗粒子診断摩耗粒子診断の結果、異常摩耗の早期発見パラメータであるIs値がの乗とやや高く、潤滑状態が正常な場合に発生する摩耗粒子、金属接触が厳しく、且つ、摩擦熱が高い場合に発生する黒錆が比較的多く観察されました。
報告№109-09136 報告№111-00053 | 分析№109-001160 分析№111-000208 | 111-000208 | 更油からの使用時間をもとに潤滑油の余寿命を評価したところ、潤滑油は次回定検まで使用可能と判断できました。次回定検時に更油を実施しない場合は、酸化安定度を知るための分析を実施し、余寿命を確認することを推奨します。酸化安定度はminであり、当社推奨の管理限界値のmin以上であることから、良好と判断します。
|  | 113-001386 | 分析の結果、潤滑油の劣化はなく、汚染度は良好な範囲にあることから、継続使用可能と判断します。減速機減速機は継続使用可能な状態であるため、分解点検の必要はないと判断します。但し、将来的な摩耗進行の有無を確認するためにも傾向監視を継続することが有効です。尚、バックラッシ増加量の評価をした結果、上限値に比較して十分低い値であり、余寿命は約時間と推定されました。但し、今回の計算は仮定に基づいて行っているため、参考値としてお考え下さい。定期的なトライボ診断実施定期的な分析を実施することにより、データの変化から異常の兆候を早期に発見することが可能となります。今後懸念される切削摩耗、疲労摩耗の進行を監視するため、定期的なトライボ診断の実施を推奨します。は良好でした。粘度粘度は、mm/sと、新油値の.mm/sに比較して粘度変化率が-％となり、当社推奨の管理限界値である±％以内であり、良好と判断します。水分はppmと当社推奨の管理限界値以下であり、良好と判断します。酸価・IR酸価劣化の進行度は、酸価およびIRの結果から総合的に判断します。酸価は、.mgKOH/gと新油値.mgKOH/g以下であり、IRの結果で油劣化の兆候を示すカルボン酸の吸収が確認されていないことから、油は劣化していないと判断します。は良好でした。計数汚染度計数汚染度はNAS級と当社推奨の管理限界値NAS級以下であり、良好と判断します。重量汚染度はmg/mlでした。光学顕微鏡写真重量汚染度で濾過したフィルタ表面上の夾雑物を光学顕微鏡で観察した結果、フィルタ表面が茶褐色であり、金属片、スラッジ、鉄錆、砂等が観察されました。はフェログラフィーおよびSOAP-Tの結果から総合的に判断した結果、継続使用は可能ですが、今後の機器の機能を確認するためにも傾向管理が有用と考えます。フェログラフィー【定量分析：Is値】Is値は異常摩耗の早期発見パラメータのつで、摩耗粒子を定量化するために用います。今回のIs値は、の乗と低い値でした。フェログラフィー【定性分析：摩耗粒子および摩耗形態観察】分析結果から観察された代表的な粒子は、以下の通りでした。正常な摩耗粒子・潤滑状態が正常なマイルド摩耗により発生。切削粒子・異物や金属表面の微小突起による切削摩耗により発生。疲労摩耗粒子・繰返し応力を受けて発生。観察された摩耗粒子の中でも切削粒子は、将来的な摩耗の進行に繋がる可能性を示唆しているため、傾向監視が必要と思われます。減速機で切削摩耗が発生した場合、減速機内部で使用されている転がり軸受が切削摩耗により生じた軌道面の損傷が起点となって寿命が分の程度に低下することがあることから、切削摩耗には十分注意する必要があります。切削摩耗の発生原因となる混入異物が残留している場合、この異物により切削摩耗が継続して発生する可能性があります。Iカップリング発光分光分析【SOAP-T】検出された金属元素から発生箇所を推定すると、以下の通りでした。鉄、鉛、銅、アンチモン、錫、亜鉛・ギヤ歯面、軸受等リン、モリブデン・添加剤カルシウム、アルミニウム、ケイ素、ナトリウム、マグネシウム・外部混入異物SOAP-Tの結果、亜鉛がppm検出されました。亜鉛を使用した箇所の溶出・摩耗が発生していると思われます。亜鉛メッキ等であった場合、耐食性が低下して腐食に進展することが懸念されます。バックラッシ検出された鉄濃度を基にバックラッシ増加量の計算を行いました。その結果、今回検出された鉄がギヤ歯面から、平均的に摩耗して発生していたと仮定した場合、バックラッシの増加量は以下の通りと推定されます。表バックラッシ増加量接触箇所 バックラッシ増加量上限値 バックラッシ増加量 内歯車-遊星歯車 . 約. 遊星歯車-太陽歯車 . 約. バックラッシの初期値が不明であるため、増加量の上限値を適正なバックラッシの最大値と最小値の差としました。今回の推定されたバックラッシ増加量は上限値に比較して十分に小さい値であり、良好であると推定できます。バックラッシの増加量を基に余寿命を計算したところ、上限値に達する稼働時間は約時間後と推定されました。但し、今回の計算は仮定に基づいて行っているため、参考値としてお考え下さい。
報告№105-0052 報告№105-0052 | 分析№105-00378 分析№105-00378 | 105-00378 | 分析の結果、計数汚染度がNAS級とやや高い値でした。摩耗粒子形態観察で外部から混入したと思われる鉄錆・砂が観察されたことから、汚染が高い要因は、外部から混入したと思われる異物によるものと考えられます。混入による影響は直ちにないものの、今後、これらの異物が軸受摺動面に噛み込み摩耗が進行することが懸念されるため、～ヶ月後に再度分析を実施されることを推奨します。尚、軸受の摩耗が僅かに確認されましたが、現在のところ継続使用可能な状態にあると判断できます。今後、摩耗程度を評価するため、油量、軸受サイズ、回転数、濾過システムの有無について諸元のご提供をお願い致します。は良好と判断します。粘度は良好と判断します。粘度はmm/sと新油値mm/sに比較して、粘度変化率は+％で、当社推奨の管理限界値である±％以内にあり、良好と判断します。水分は良好と判断します。水分はと当社推奨の管理限界値の以下であり、良好と判断します。全酸価は良好と判断します。全酸価は.mgKOH/gと新油値.mgKOH/gに比較して変化はなく、良好と判断します。IRの結果、良好と判断します。IRの結果、油劣化の兆候を示すカルボン酸の吸収が確認されていないことから、良好と判断します。RBOTの結果、良好と判断します。RBOTはminと当社推奨の管理限界値のmin以上であり、良好と判断します。計数汚染度はNAS級とやや高い値でした。計数汚染度は、NAS級とやや高い値でした。計数汚染度はNAS級と当社推奨の管理限界値のNAS級以内にあるものの、やや高い値でした。重量汚染度は良好と判断します。重量汚染度は.mg/mlと当社推奨の管理限界値のmg/ml以内であり、良好と判断します。機器の潤滑状態摩耗粒子形態観察で、外部から混入したと思われる鉄錆・砂等の異物が観察されたことから、汚染が高い要因は、外部から混入したと思われる異物によるものと考えられます。混入による影響は直ちにないものの、今後、これらの異物が軸受摺動面に噛み込み摩耗が進行することが懸念されるため、～ヶ月後に再度分析を実施されることを推奨します。尚、軸受の摩耗が僅かに確認されましたが、現在のところ継続使用可能な状態にあると判断できます。今後、摩耗程度を評価するため、油量、軸受サイズ、回転数、濾過システムの有無について諸元のご提供をお願い致します。SOAPの結果は良好です。SOAPの結果、油の添加剤成分であるバリウムがppm検出されました。軸受の摩耗を示す錫は検出されず、良好と判断します。D－SOAPの結果、軸受の摩耗を示す錫が検出されました。D－SOAPの結果、鉄、銅、軸受の摩耗を示す錫が共に、油の添加剤成分であるバリウム、外部から混入したと思われるカルシウムが共に、ナトリウムが検出されました。フェログラフィーの結果、外部から混入したと思われる鉄錆・砂が観察されました。異常摩耗の早期発見パラメータであるフェログラフィーのIs値がと良好の範囲にあるものの、摩耗粒子形態観察の結果、外部から混入したと思われる鉄錆・砂が観察されました。
報告№105-6050 報告№105-0245 | 分析№105-01529 分析№105-01640 | 105-01640 | 分析の結果、ボス内部の鉄系材料および銅系材料を使用した箇所、例えば、転がり軸受、リンク機構部、ブッシュ等で摩耗していたと考えられます。今後、更に摩耗が進行することが懸念されるため、ヶ月以内に再度分析を実施し、摩耗の進行状況を確認されることを推奨します。これらのことは、計数汚染度がNAS級とやや高いこと異常摩耗の早期発見パラメータであるフェログラフィーのIs値がの乗とやや高く、摩耗粒子形態観察の結果、金属接触が厳しい場合に発生するシビア粒子が多く観察されたこと以上のことから判断しました。
報告№109-09094 報告№109-09094 | 分析№109-000934 分析№109-000934 | 109-000934 | 分析の結果、全てのデータが良好であることから、このグリースは継続使用可能と判断します。尚、有機物・有機化合物の結果、新グリースと異なるピークが確認されたことから、グリース名が違うか、或いは、異種グリースが混入した可能性が考えられますので、グリースを再確認するとともに、異種グリースの混入の可能性についてご確認下さい。特性低下有機物・有機化合物の結果、新グリースと異なるピークが確認されたことから、グリース名が違うか、或いは、異種グリースが混入した可能性が考えられますので、グリースを再確認するとともに、異種グリースの混入の可能性についてご確認下さい。ちょう度は良好と判断します。ちょう度はと当社推奨の管理限界値であるから以内にあり、良好と判断します。滴点は良好と判断します。滴点はと新グリース値に比較して高いものの、良好と判断します。全酸価は良好と判断します。全酸価は.mgKOH/gと新グリース値.mgKOH/g以内にあり、良好と判断します。有機物・有機化合物の結果、良好と判断します。有機物・有機化合物の結果、油劣化の兆候を示すカルボン酸の吸収が確認されていないことから、良好と判断します。但し、新グリースと異なるピークが確認されたことから、グリース名が違うか、或いは、異種グリースが混入した可能性が考えられますので、グリースを再確認するとともに、異種グリースの混入の可能性についてご確認下さい。
報告№109-09136 報告№112-00052 | 分析№109-001160 分析№112-000132 | 112-000132 | 、汚染状態、潤滑油および対象設備は継続使用可能な状態にあると判断します。但し、今後も摩耗の進行を傾向監視するため、以下の対策を推奨します。号および号のどちらを先に開放点検する必要があるか号と号の分析データを比較した結果、号よりも号の潤滑油が汚染されており、摩耗が進行する可能性があることから、号から開放点検されることが望ましいと思われます。定期的な分析凝着摩耗の進行が懸念されるため、今後は定期的に分析を実施し、摩耗の進行状況を確認することを推奨します。フェログラフィーIs値は異常摩耗の早期発見パラメータのつで、摩耗粒子を定量化するために用います。今回のIs値はの乗であり、潤滑状態は厳しいと判断できます。摩耗粒子の形態で比較的多く観察された粒子は、潤滑状態が正常な場合に発生する摩耗粒子金属潤滑部が局部的に油膜切れを起して発生するシビア粒子でした。これらの摩耗粒子が観察された場合、潤滑部で発生している摩耗形態は、正常なマイルド摩耗潤滑状態がやや厳しい凝着摩耗であることが分かります。Iカップリング発光分光分析供試の潤滑油を分析した結果、検出された金属元素は、SOAP-Tの結果表に示すように、鉄、鉛、ニッケル、錫、リン、亜鉛、カルシウム、バリウム、ナトリウム、マグネシウムでした。検出されたこれらの金属元素から発生箇所を推定すると鉄、鉛、錫・エンジン部品ニッケル、リン、亜鉛、カルシウム、ナトリウム、マグネシウム・オイル添加剤バリウム・外部混入異物であると思われます。このうち、機械部品が摩耗したと思われる元素はのグループです。計数汚染度計数汚染度はNAS級と当社推奨の管理限界値のNAS級に到達していました。重量汚染度はmg/mlと当社推奨の管理限界値のmg/mlを超えていました。フィルタ表面の異物観察で金属片、鉄錆、砂等が観察されたことから、汚染度が高い要因は、摩耗と外部混入異物の影響と思われます。粒度分布粒度分布は.～μmの範囲にあり、.μmにピークが確認されました。μm以下の粒子が多いことから、燃焼して発生したすす等が油中粒子の主成分であることが推測できます。粘度粘度はmm/sと新油値のmm/sに比較して、粘度変化率は-％で、当社推奨の管理限界値である±％以内にあり、良好と判断します。水分はppmと当社推奨の管理限界値の以下であり、良好と判断します。酸価はmgKOH/gと新油値のmgKOH/gに比較して高いものの、IRの結果で油劣化の兆候を示すカルボン酸の吸収は確認されていないことから、良好と判断します。塩基価はmgKOH/gと当社推奨の管理限界値のmgKOH/g以上にあり、良好と判断します。IRIRの結果、新油のスペクトルに比較して大きな変化はなく、さらに油劣化の兆候を示すカルボン酸の吸収が確認されていないことから、良好と判断します。
報告№109-09249 報告№110-00306 | 分析№109-001747 分析№110-001216 | 110-001216 | ポンプ＋電動機分析の結果、全ての分析項目の値が当社推奨の管理基準を満たしており、新油分析値との比較結果も問題となる値はなかったことから、油は継続使用可能な状態であり、運転中における潤滑状態も正常であったものと判断します。分析結果特性低下特性低下に係るパラメータの分析結果は良好と判断します。粘度粘度はmm/sと新油値mm/sに対する粘度変化率は+.％で、当社推奨の管理限界値である±％以内にあり、良好と判断します。全酸価添加タービン油の全酸価は、油メーカによって初期値が違うため統一した管理基準を設定するのが困難であることから、当社では管理限界値を設定しておらず、新油分析値との比較及び他の分析項目の結果より全酸価の状態判断を行います。その結果、全酸価は.mgKOH/gと新油値.mgKOH/gに比較して若干高くなっていますが、IRチャートに示すように劣化の兆候として現れるカルボン酸などの有機物・有機化合物の発生が確認されていないことから、異常のない値と判断します。酸化安定度酸化安定度はminであり、当社推奨の管理限界値のmin以上であることから良好と判断します。有機物・有機化合物有機物・有機化合物は、IRチャートによる新油分析値との比較の結果、cm-付近に劣化の兆候を示すカルボン酸の吸収が確認されていないことから、良好と判断します。色相はLであり、新油値のLに比較して変化はないことから、良好と判断します。汚染に係るパラメータの分析結果は良好と判断します。水分はppmであり、当社推奨の管理限界値の以下であることから良好と判断します。汚染粒子数はNAS級であり、当社推奨の管理限界値のNAS級以内であることから良好と判断します。汚染度物重量は.mg/mlであり、当社推奨の管理限界値のmg/ml以内であることから良好と判断します。摩耗運転中における潤滑状態は正常であったものと判断します。異常摩耗の早期発見パラメータであるフェログラフィーのIs値がの乗と当社基準値と比較して良好の範囲にあったことから潤滑箇所の潤滑状態は正常と判断します。金属濃度SOAP法により金属濃度を測定した結果、金属元素は検出されなかったことから、潤滑箇所で発生する金属接触による摩耗や、外部からの異物などの混入は見られず良好と判断します。金属濃度酸溶解法により金属濃度を測定した結果、金属元素は検出されなかったことから、潤滑箇所で発生する金属接触による摩耗や、外部からの異物などの混入は見られず良好と判断します。
報告№109-09136 報告№111-00670 | 分析№109-001160 分析№111-003385 | 111-003385 | 軸受は継続使用可能な状態にあると判断します。前回に比較してSOAP／D－SOAPの結果で、鉄濃度は減少し、異常摩耗の早期発見パラメータであるフェログラフィーのIs値がの乗と良好でした。前回同様に計数汚染度はNAS級とやや高い値でした。しかし、前回から粒子数に大きな変化はなく、良好でした。分析結果計数汚染度はやや高い値でした。計数汚染度計数汚染度はNAS級と当社推奨の管理限界値のNAS級以内にあるものの、やや高い値でした。重量汚染度は.mg/mlでした。は正常と判断します。SOAPSOAPの結果、摩耗により発生する鉄および銅、油の添加剤成分であるリンが検出されました。D－SOAPD－SOAPの結果、摩耗により発生する鉄が検出されました。フェログラフィー異常摩耗の早期発見パラメータであるフェログラフィーのIs値がの乗と良好の範囲にあり、潤滑状態は正常と判断します。
報告№109-09136 報告№111-00593 | 分析№109-001160 分析№111-002755 | 111-002755 | 対象設備は継続使用可能な状態にあると判断します。但し、SOAP-T法により油中金属分析を実施した結果、カルシウム濃度が若干高く、また潤滑油は水分も若干高いことから、今後摩耗の進行が懸念されました。そのため、以下の対策を推奨します。部分更油、または精密濾過ディーゼルエンジン中にSOAP-Tでカルシウムが検出された場合、そのカルシウムは硫酸カルシウムになっていることが知られています。このカルシウムは、いわゆる石膏であり、軸受の軟質金属に食い込んだり、埋め込まれたりして潤滑中に相手材を切削し、結果として軸受寿命が短くなることが弊社の研究結果から判明しています。本試料油は、このカルシウム濃度が比較的高いため軸受メタルの摩耗が促進する可能性が極めて高いことから、可能であれば更油、あるいは精密な濾過を推奨します。なお、水分の影響により金属表面で腐食摩耗が発生し、発生した鉄錆等の粒子が潤滑部に噛み込み摩耗が進行することがありますので、濾過、あるいは一部を新油と入れ替えて相対的に水分濃度を低くする、いわゆる部分更油によって水分低下させることが必要と判断します。次回点検でオイルリングの点検燃焼ガス中の硫黄分と添加剤が反応して生成したカルシウム化合物が高い濃度を示していました。これは、オイルリングの摩耗により燃焼ガスのシール性が低下したためと推定されますが、今回検出されたカルシウムは濃度が比較的高いことから、カルシウム化合物が軸受メタルの油膜に入り込みメタルの摩耗を促進することがあるため、次回点検ではオイルリングの摩耗状態の点検を推奨します。定期的な分析凝着摩耗の進行が懸念されるため、今後は定期的に分析を実施し、摩耗の進行状況を確認することを推奨します。異種油の混入および油名の確認異種油の混入の有無、油名を再確認することを推奨します。フェログラフィー異常摩耗の早期発見パラメータとして摩耗粒子を定量化して評価するフェログラフィーのIs値は、潤滑状態が厳しいの乗でした。摩耗粒子の形態で比較的多く観察された粒子は、潤滑状態が正常な場合に発生する摩耗粒子金属接触が厳しく、且つ、摩擦熱が高い場合に発生する黒錆でした。これらの摩耗粒子が観察された場合、潤滑部で発生している摩耗形態は、正常なマイルド摩耗潤滑状態がやや厳しい凝着摩耗であることが分かります。Iカップリング発光分光分析供試の潤滑油を分析した結果、検出された金属元素は、SOAP-Tの結果表に示すように、鉄、銅、ニッケル、錫、リン、亜鉛、カルシウム、バリウム、アルミニウム、ナトリウムでした。検出されたこれらの金属元素から発生箇所を推定すると鉄、銅、ニッケル、錫・軸受等リン、亜鉛、カルシウム・オイル添加剤バリウム、アルミニウム、ナトリウム・外部混入異物であると思われます。このうち、機械部品が摩耗したと思われる元素はのグループです。銅を使用した箇所の摩耗・溶出SOAP-Tで銅がppm検出されました。銅の影響については、別紙鉛および銅を使用した箇所の摩耗・溶出を御覧ください。カルシウムなどの析出SOAP-Tでカルシウムが.ppm検出されました。この影響については、別紙カルシウムなどの析出を御覧ください。計数汚染度計数汚染度はNAS級以上と汚染されていました。フィルタ表面の異物観察で金属片、鉄錆、砂等が観察されたことから、汚染度が高い要因は、摩耗、エンジンオイルの反応生成物、そして外部混入異物の影響と思われます。粒度分布粒度分布は.～μmの範囲にあり、.μmにピークが確認されました。μm以下の粒子が多いことから、燃焼して発生したすす等であることが分かります。水分はppmと当社推奨の管理限界値を超えていました。今後、水分の影響でエンジン内部に錆が発生し、その影響で摩耗が発生する懸念があります。IRIRの結果、新油のIRスペクトルと一致しない箇所が確認されました。異種油の混入または油名の誤りなどが考えられます。
報告№109-09404 報告№109-09404 | 分析№109-002635 分析№109-002635 | 109-002635 | 泡立ち試験の結果は、一般的には消泡性能が低くいと判断できる値の-でしたが、新油値の-と同レベルにあったため、良好と判断します。また、を示す粘度、全酸価の各データが良好の範囲にあることから、本試料油は継続使用可能と判断します。尚、水分がppmと前回に比較して減少傾向にあるものの、新油値ppmに比較してやや高い値でした。使用油であるAlphasynPGは、ポリグリコールベースの合成ギヤオイルであるため、水分を吸収しやすい特性があります。今後は、水分濃度の増加と、水分による腐食摩耗の発生に注意することを推奨します。機器の潤滑状態潤滑状態の異常の早期発見パラメータである潤滑状態指数は、のマイナス乗と濾過設備のない機器であれば正常な潤滑状態にあると判断できます。しかし、当該機の潤滑系にはフィルタが設置されているため、別紙インライン・オフラインフィルタの影響に示すとおり、潤滑状態が異常となり大型の摩耗粒子が発生したとしても粒子の大部分が捕捉されてしまい正常な潤滑状態にあると誤認してしまう可能性があります。このようなフィルタの影響を考慮に入れたLCインデックスは、摩耗がやや厳しい状態に分類されるの乗領域となりました。この推定した潤滑状態指数は、前回のの乗から今回の乗領域に上昇しています。運転状態が前回と大きな差がなければ、摩耗が進行している状態にあったものと思われます。計算により求めたLCインデックスがこの値であれば、ギヤおよび転がり軸受の継続続使用は可能と思われますが、運転条件によっては摩耗の進行が速まる場合もあると思われますので、定期的に分析を実施し、摩耗の進行状況を監視することを推奨します。尚、摩耗粒子の形態観察で観察された粒子は、μmサイズの粒子が比較的多く観察されており、フィルタ精度μmのオフラインフィルタの効果が低下している可能性があります。オフラインフィルタに目詰まりが発生している可能性がありますので、差圧の上昇またはオフラインフィルタの吐出量の減少がないかご確認下さい。泡立ち試験の結果、消泡性能が低いと判断できる値であるものの、新油と同レベルにあると判断します。粘度粘度はmm/sと新油値.mm/sに比較して、粘度変化率は-.％で、当社推奨の管理限界値である±％以内にあり、良好と判断します。粘度粘度はmm/sでした。粘度指数粘度指数はでした。泡立ち試験泡立ち試験は-と新油と同レベルにあり、消泡性能が新油と同レベルにあると判断します。水分はppmと新油値より高い値でした。全酸価全酸価はmgKOH/gと新油値.mgKOH/gに比較して高いものの、IRの結果で油劣化の兆候を示すカルボン酸の吸収が確認されていないことから、良好と判断します。機器の潤滑状態精密な濾過設備がない機器であれば、潤滑状態指数は正常の範囲にあると判断します。潤滑状態指数異常摩耗の早期発見パラメータである潤滑状態指数がのマイナス乗と精密な濾過設備がない機器であれば、潤滑状態指数は正常の範囲にあると判断します。
報告№108-5071 報告№111-00277 | 分析№108-02721 分析№111-001316 | 111-001316 | 潤滑油は継続続使用可能な状態にあると判断します。但し、今後は障害予防を目的に以下の対策を推奨します。消泡性能が低下した場合、ギヤ歯面での油膜形成に影響が出て摩耗の発生が進展することがあります。今後は消泡性能低下の影響により摩耗が進展する可能性がありますので、フェログラフィーおよびSOAP-Tを追加することを推奨します。泡立ち試験の結果は、-と新油値が-であるのに比較して高い値となっていたことから、消泡性能が低下していることが分かりました。今後の使用状況によっては油の酸化劣化が進行したり、ギヤ歯面およびベアリング軌道面で油膜切れが発生したりする場合があるため、消泡剤の添加による消泡性能の改善など何らかの対応が必要になると思われます。分析結果泡立ち試験の結果、消泡性能が低下していることが確認されました。粘度粘度は.mm/sと新油値mm/sに比較して、粘度変化率は+％で、当社推奨の管理限界値である±％以内にあり、良好と判断します。泡立ち試験泡立ち試験は-と新油に比較して高い値でした。水分はppmと当社推奨の管理限界値の以下であり、良好と判断します。全酸価全酸価は.mgKOH/gと新油値.mgKOH/gに比較して高いものの、IRの結果で油劣化の兆候を示すカルボン酸の吸収が確認されていないことから、良好と判断します。
報告№111-00058 報告№111-00058 | 分析№111-000326 分析№111-000326 | 111-000326 | は良好と判断します。尚、RBOTがminと新油値のminに比較してmin減少していました。このまま継続使用した場合、この減少傾向から限界値に到達するのは、別紙図RBOTの減少傾向に示すように年月と推定されました。残りの継続使用期間は、約年ヶ月であると予測されます。潤滑油は継続使用可能な状態にあると判断します。≪状態監視とパラメータ≫分析の目的および各分析のパラメータは以下の通りです。特性低下目的：油の分析結果から、や劣化傾向ならびに添加剤の消耗程度、残存寿命などを確認する。粘度JISK全酸価JISK赤外線吸収スペクトルJISK酸化安定度試験JISK汚染目的：油の分析結果から、砂塵あるいは水・異種油などによるや、異物混入の有無を確認する。水分JISK計数汚染度JISB重量汚染度JISB光学顕微鏡観察摩耗目的：油中の摩耗粒子を分析する事により、回転・摺動部の潤滑状態、摩耗劣化の程度、余寿命などを解析する。摩耗診断電子顕微鏡観察JISKX線マイクロアナリシス油中金属濃度JISK≪分析結果≫特性低下粘度：良好粘度値mm/sの新油値mm/sに対する変化率は+.％であり、当社推奨の管理限界値±％以内に留まっています。全酸価：良好全酸価.mgKOH/gは新油値の.mgKOH/g以内にあることから、問題は無いと判断します。赤外線吸収スペクトル：良好酸化安定度試験：良好酸化安定度試験の結果、数値minは当社推奨の管理限界値min以上に留まっており、現時点での使用は可能と判断します。汚染水分：良好水分値.ppmは当社推奨の管理限界値以内に留まっています。計数汚染度：今回は実施していません。重量汚染度：今回は実施していません。光学顕微鏡観察：今回は実施していません。摩耗摩耗診断電子顕微鏡観察・X線マイクロアナリシス：今回は実施していません。油中金属濃度：今回は実施していません。
報告№107-4530 報告№107-6550 | 分析№107-01164 分析№107-01609 | 107-01609 | オーバーホールの期間を年に延長した。現在年目の潤滑状態を確認する。分析の結果、全てのデータが良好であることから、この油は継続使用可能であり、潤滑状態も正常と判断します。但し、SOAPで銅がppm検出されました。この原因は以下の点が考えられます。油の添加剤成分である亜鉛系添加剤と銅が反応して溶出する。冷却用蛇管にフィンがついていた場合、振動により摩耗する。及びの現象が同時に起こる。今回の原因は、分析の結果からの可能性が高いと推定されます。銅の溶出は、冷却蛇管と添加剤成分との反応で発生しますが以下の点で注意が必要です。）冷却蛇管が溶解、又は、摩耗している場合、蛇管にピンホールが発生することへの注意が必要です。この場合、潤滑油に水分が混入しますので、水分値の増加により確認できます。）油中の銅濃度が以上になった場合、別添資料鉱油の酸化に対する金属触媒の影響に示すとおり油の劣化速度が加速しますので、銅濃度は以下で管理されることを推奨します。銅分が増加傾向を示すような場合、油種の変更が必要です。
報告№4557 | 分析№99-01796 | 9901796 | は良好です。は、粘度、水分、全酸価、汚染度ですが、これらの項目は全て良好な範囲でした。但し、油の劣化物が見られます。重量汚染度は.mg/mlと、数値そのものは当社推奨の管理基準値であるmg/ml以下で良好な範囲にあったものの、分析のために濾過したフィルタ上には、光学顕微鏡写真に示すように薄茶色の粘稠物らしいものが確認出来ました。薄茶色のものは、油の劣化物でした。この粘稠物らしく見えるものを同定するため、IRにより分析したところ、IRチャートに示すように、油が劣化した場合に確認されるカルボン酸エステル化合物が検出されました。これらの事から薄茶色に見えるものは油が劣化して発生したスラッジであることが推定されました。スラッジが原因でバルブ不動作を起こします。スラッジが含まれる重量を油量を仮定して次式により計算しますと、 となり、約gのスラッジが混在していることになります。粘着性のあるこれらのスラッジが、／から／の狭いギャップを持つ電磁弁のスプール表面に吸着した場合、不動作現象を起こしやすくなります。不動作現象予防策現在、浄油機が設置されているとは言え、上式で計算したようなスラッジは、浄油機で濾過されずに油中に存在しているため、これらの影響を極力小さくする必要があります。それには、他電力会社で数多く実績を挙げている、当社製清浄分散剤TS－の投与と精密濾過を推奨します。効果を確認する目的で、本試料油に推奨濃度である％のTS－を混合させデータを比較しました。その結果、下表に示すように、除去効果が％上がることが確認できました。投与により減少した.mg/mlはTS－の効果により減少したと考えることが出来、フィルタ上に残った.mg/mlの夾雑物は、高性能な深層吸着濾過法により除去できることが推定できます。表TS-混合試験結果 TS-混合前 TS-%混合 除去効果 重量汚染度 . . ％ 結論今回の分析データから油中には、油が劣化して発生したスラッジが認められました。このスラッジは弁類不動作現象の原因となる事が知られており、不動作を予防するためには、当社製清浄分散剤の使用と、高性能濾過法である深層吸着濾過機による濾過が必要と判断し、同法の使用を推奨します。
報告№106-6023 報告№106-0085 | 分析№106-00388 分析№106-00450 | 106-00450 | 分析の結果、摩耗粒子形態観察で金属接触が厳しい場合に発生するシビア粒子が観察されたことから、シリンダ摺動部で摩耗が発生しているものと考えられましたが、異常摩耗の早期発見パラメータであるIs値が良好の範囲にあることから潤滑状態は現在のところ良好であり継続使用可能な状態にあると判断します。尚、を示す粘度、水分、全酸価、IRの各データは良好であることから、この油は継続使用可能と判断します。これらのことは、摩耗粒子形態観察の結果、金属接触が厳しい場合に発生するシビア粒子が観察されたものの、異常摩耗の早期発見パラメータであるフェログラフィーのIs値がと良好の範囲にあること以上のことから判断しました。尚、主機停止中にオイルタンクドレンから採油を実施しているため、油循環中の採油に比較して油中粒子が沈降して高濃度になっている部分を採油していると考えられます。したがって、油が循環している状態で採油を実施した場合に比較して、分析データが高くなり、異常な状態と判断してしまう可能性がありますので、今後の採油は、停止後なるべく早いタイミングで採油を実施されることを推奨します。
報告№107-0366 報告№109-09328 | 分析№107-01900 分析№109-002243 | 109-002243 | 濾過前の試料油を分析した結果、粘度がmm/sと新油のmm/sに比較して、粘度変化率は+％で、処置領域にありました。現在、ISOVGからISOVGに移行しているため異常ではなく、本試料油は継続使用可能と判断します。
報告№109-09094 報告№110-00147 | 分析№109-000937 分析№110-000593 | 110-000593 | 有機物・有機化合物試験で検出されたピークには新グリースと異なるピークが検出されました。結論IRの結果で新油と異なるピークが確認されたことから、グリース名が違うか、或いは、異種グリースが混入した可能性が考えられますので、確認する必要があります。≪状態監視とパラメータ≫分析の目的および各分析のパラメータは以下の通りです。特性低下目的：グリースの分析結果から、グリースの物理的性状や劣化傾向などを確認する。全酸価JISK赤外線吸収スペクトルJISKちょう度JISK滴点JISK摩耗目的：グリース中の摩耗粒子を分析する事により、回転・摺動部の潤滑状態、摩耗劣化の程度、余寿命などを解析する。摩耗診断電子顕微鏡観察JISKX線マイクロアナリシス油中金属濃度）JISK≪分析結果≫特性低下全酸価：良好全酸価.mgKOH/gは新油値の.mgKOH/g以内にあることから問題は無いと判断します。赤外線吸収スペクトル：良好ちょう度：良好ちょう度値はと当社推奨の管理限界値であるから以内に留まっています。滴点：良好滴点はと当社推奨の管理限界値であるから以内に留まっています。摩耗摩耗診断電子顕微鏡観察・X線マイクロアナリシス：今回は実施していません。油中金属濃度：今回は実施していません。
報告№102-4041 | 分析№102-01987 | 102-01987 | 分析の結果、ころ軸受内部でアブレッシブ摩耗が発生しています。アブレッシブ摩耗は、ころがり軸受の寿命を分の程度に低下させることが知られているため、ころがり軸受の延命化処置として、精密な濾過を実施し、油槽内の汚染物を除去されることを推奨します。それは、フェログラフィーを除く項目が良好であったものの、摩耗粒子の形態観察の結果から、異物の噛み込みにより発生した切削粒子、外部から混入した砂、鉄錆等が観察されたことから判断しました。尚、を示す水分、全酸価、IRの各データが良好ですが、粘度が新油に対する変化率が-.％とやや高く、弾性流体潤滑状態にあるころ軸受では、この油膜厚さ低下の影響で油膜が％程度薄くなると推定されます。油膜厚さの低下と異物の噛み込みの影響により摩耗が進行しやすい状況になっていることが懸念されますので、粘度の低下と摩耗の進行を定期的な分析により監視されることを推奨します。
報告№109-09136 報告№111-00053 | 分析№109-001160 分析№111-000213 | 111-000213 | 更油からの使用時間をもとに潤滑油の余寿命を評価したところ、潤滑油は次回定検まで使用可能と判断できました。次回定検時に更油を実施しない場合は、酸化安定度を知るための分析を実施し、余寿命を確認することを推奨します。酸化安定度はminであり、当社推奨の管理限界値のmin以上であることから、良好と判断します。
報告№108-5071 報告№110-00235 | 分析№108-02721 分析№110-000917 | 110-000917 | 前回同様にを示す粘度、水分、全酸価の各データは良好でした。泡立ち試験の結果は、-と新油値が-であるのに比較して高い値となっていたことから、消泡性能が低下していることが分かりました。今後の使用状況によっては油の酸化劣化が進行したり、ギヤ歯面およびベアリング軌道面で油膜切れが発生したりする場合があるため、消泡剤の添加による消泡性能の改善など何らかの対応が必要になると思われます。潤滑油は継続続使用可能な状態にあるものの、今後は障害予防を目的に以下の対策を推奨します。消泡性能が低下した場合、ギヤ歯面での油膜形成に影響が出て摩耗の発生が進展することがあります。今後は消泡性能低下の影響により摩耗が進展する可能性がありますので、フェログラフィーおよびSOAPを追加するとともに、分析周期を短縮して傾向監視を強化することを推奨します。泡立ち試験の結果、消泡性能が低下していることが確認されました。粘度粘度は.mm/sと新油値mm/sに比較して、粘度変化率は+％で、当社推奨の管理限界値である±％以内にあり、良好と判断します。泡立ち試験泡立ち試験は-と新油に比較して高い値でした。水分はppmと当社推奨の管理限界値の以下であり、良好と判断します。全酸価全酸価は.mgKOH/gと新油値.mgKOH/gに比較して高いものの、IRの結果で油劣化の兆候を示すカルボン酸の吸収が確認されていないことから、良好と判断します。
報告№109-09094 報告№109-09094 | 分析№109-000870 分析№109-000870 | 109-000870 | 分析の結果、全てのデータが良好であることから、この油は継続使用可能と判断します。酸化安定度は、当社推奨の管理限界値内にありますが、本試料は年月日に油の入れ替えがされており、その際使用油は全量新油になったものと思われます。前回入れ替えた時期の年月日から今回分析までのRBOTの減少率をもとに、管理限界値に到達する時期を計算したところ、限界値到達日数は日後の年月日となり、次回定検前に更油が必要となることがわかりました。限界値に到達する前に更油を検討してください。特性低下全ての項目が良好の範囲にあるものの、RBOTの低下傾向から、次回定検前に更油が必要となる可能性がありますので、更油時期をご検討ください。粘度は良好と判断します。粘度はmm/sと新油値mm/sに比較して、粘度変化率は+％で、当社推奨の管理限界値である±％以内にあり、良好と判断します。全酸価は良好と判断します。全酸価は.mgKOH/gと新油値.mgKOH/gに比較して高い値であるものの、有機物・有機化合物の結果、油劣化の兆候を示すカルボン酸の吸収が確認されていないことから、良好と判断します。有機物・有機化合物の結果、良好と判断します。有機物・有機化合物の結果、油劣化の兆候を示すカルボン酸の吸収が確認されていないことから、良好と判断します。酸化安定度の結果、現在のところ使用可能な範囲ありますが、RBOTの低下傾向から、次回定検前に更油が必要となりますので、更油の時期をご検討ください。酸化安定度はminと当社推奨の管理限界値のmin以上であり、良好と判断します。汚染は良好と判断します。水分は良好と判断します。水分はppmと当社推奨の管理限界値の以下であり、良好と判断します。
報告№109-09136 報告№113-00509 | 分析№109-001160 分析№113-002125 | 113-002125_date140206 | 対象設備は継続使用可能と判断します。但し、今後の摩耗進行の有無を確認するため、以下の対策を推奨します。対策定期的な分析今後懸念される摩耗の進行を監視するため、定期的に分析を実施することを推奨します。前回に比較して、異常摩耗の早期発見のパラメータであるIs値は-レベルから-レベルに上昇し、摺動部の摩耗が認められたため、定期的に潤滑油分析を実施し、摩耗推移を監視することが有用と考えます。また、フェログラフィーで摩耗粒子を含んだ反応生成物が観察されましたが、微小サイズであり、継続使用に問題はないと判断します。メタルの摩耗程度SOAP-Tの結果、メインメタルやクランクピンメタルの主成分である錫が検出されました。前回から今回までの補給油量から、別紙補給量を考慮した金属濃度推定の考え方により、油消費量を考慮すると錫の増加はなく、摩耗は安定していると推定されました。但し、前回までの累積錫濃度から、メタルのあたり面がどの程度摩耗したかを求めたところ、平均的な摩耗深さは約.μmとなりました。一般的にホワイトメタルのオーバーレイ厚さは、薄くてもμm程度となっていますが、計算によって求めた摩耗深さはオーバーレイ厚さの約%となっており、今後の摩耗推移の監視が必要と考えられます。カム・カムロールの摩耗カム・カムロールの主成分であるクロムが検出されました。前回から今回までの補給油量から、別紙補給量を考慮した金属濃度推定の考え方により、油消費量を考慮して前回から今回までのクロムの増加量を計算すると、約ppmとなりました。このクロム増加量を前回までの累積クロム濃度に積算した濃度は約ppmと少量であることから、継続使用に問題はありませんが、カム・カムロールの摩耗が若干発生していると推定されるため、今後もクロム濃度推移の監視が有用です。シリンダライナ、ピストンリングの摩耗SOAP-Tで鉄がppm検出され、フェログラフィーで鉄系のシビア粒子が観察されたことから、鉄を主成分とした部品、例えばシリンダライナやピストンリング等が摩耗している可能性があります。前回から今回までの補給油量から、別紙補給量を考慮した金属濃度推定の考え方により、油消費量を考慮して前回から今回までの鉄の増加量を計算すると、約.ppmとなりました。異常摩耗を示す大型摩耗粒子は観察されていないことから、シリンダライナおよびピストンリング等は、継続使用可能な状態にあると判断しますが摩耗量が多いことから、今後の摩耗推移の監視が必要と思われます。粒度分布は.～.μmの範囲にあり、中心粒径は.μmでした。μm以下の粒子が多いことから、燃焼時に発生したすすが主体であると推定されます。
報告№109-09136 報告№112-00145 | 分析№109-001160 分析№112-000580 | 112-000580 | 潤滑油の劣化は確認されていないことから、運転状況に変化がなければ、年は延伸可能と判断します。減速機は継続使用可能な状態にあるものの、今後も摩耗の進行を傾向監視するため、以下の対策を推奨します。バックラッシによる評価トライボ診断では、バックラッシの増加量を分析結果から計算できますので、構造が確認できる図面、ギヤの形式、歯形、モジュール、歯数、歯幅、油入替後の稼働時間ならびに分解点検後の稼働時間をお知らせ下さい。計算結果をご報告いたします。最適な採油方法本試料油は、機器停止中に抜き出し口から採油されているにもかかわらず汚染度を示すデータは良好でしたが、今後の採油は、極力運転中もしくは停止直後の油槽中層部から実施されることを推奨します。フェログラフィーIs値は異常摩耗の早期発見パラメータのつで、摩耗粒子を定量化するために用います。今回のIs値はの乗であり、潤滑状態は正常と判断できます。Iカップリング発光分光分析【SOAP／D－SOAP】検出された金属元素は、SOAP／D－SOAPの結果表に示すように、鉄、ニッケル、リン、亜鉛、カルシウム、ナトリウムでした。検出された金属元素から発生箇所を推定すると鉄、ニッケル・ギヤ・軸受等リン、亜鉛、カルシウム・オイル添加剤ナトリウム・外部混入異物であると思われます。このうち、機械部品が摩耗したと思われる元素はのグループです。計数汚染度は良好でした。粘度、水分、酸価、IRの各データは良好でした。
報告№109-09136 報告№110-00270 | 分析№109-001160 分析№110-001057 | 110-001057 | は、油の粘度、油中のスラッジの発生量を判断パラメータに、粘度、全酸価、IR、RBOTで評価します。分析の結果、油の粘性を示す粘度は、新油値の.mm/sに比較して粘度変化率が-％のmm/sとほぼ変化はなく、また油中のスラッジの発生量を示す全酸価は、新油値の.mgKOH/gに比較して大きな変化のないと劣化は確認されなかった。さらにはIRの結果でも油が劣化した場合に発生するカルボン酸の発生も確認されず、酸化防止剤の残存量を示すRBOTは、限界値minに比較して、十分に残量があるminであった以上のことから、潤滑油の劣化は確認されませんでした。潤滑油は継続使用可能な状態にあると判断します。
報告№104-8044 報告№104-6078 | 分析№104-02040 分析№104-02332 | 104-02332 | オーバーホールヶ月後に初期試験を実施した結果、計数汚染度がNAS級と当社推奨の管理限界値に到達していました。フェログラフィーの摩耗粒子形態観察の結果、外部から混入した鉄錆・砂がやや多く観察されました。また、光学顕微鏡写真の結果で、外部から混入した鉄錆・砂が多く見られことから、汚染度が高い要因は、外部から混入した異物によるものと考えられます。今後、これらの異物がポンプ・シリンダ摺動部に噛み込み摩耗が進行し、バルブ類の動作障害が懸念されるため、早急に濾過を実施されることを推奨します。これらのことは、計数汚染度がNAS級と当社推奨の管理限界値に到達していたこと異常摩耗の早期発見パラメータであるフェログラフィーのIs値が、と良好の範囲にあるものの、摩耗粒子形態観察の結果、外部から混入した鉄錆・砂がやや多く観察されたこと光学顕微鏡写真に示すように、外部から混入した鉄錆・砂が多く見られたこと以上のことから判断しました。
報告№109-09094 報告№110-00627 | 分析№109-000910 分析№110-002778 | 110-002778 | は良好と判断します。尚、RBOTがminと新油値のminに比較してmin減少していました。このまま継続使用した場合、この減少傾向から限界値に到達するのは、別紙図RBOTの減少傾向に示すように年月と推定されました。残りの継続使用期間は、約年ヶ月であると予測されます。潤滑油は継続使用可能な状態にあると判断します。≪状態監視とパラメータ≫分析の目的および各分析のパラメータは以下の通りです。特性低下目的：油の分析結果から、や劣化傾向ならびに添加剤の消耗程度、残存寿命などを確認する。粘度JISK全酸価JISK赤外線吸収スペクトルJISK酸化安定度試験JISK汚染目的：油の分析結果から、砂塵あるいは水・異種油などによるや、異物混入の有無を確認する。水分JISK計数汚染度JISB重量汚染度JISB光学顕微鏡観察摩耗目的：油中の摩耗粒子を分析する事により、回転・摺動部の潤滑状態、摩耗劣化の程度、余寿命などを解析する。摩耗診断電子顕微鏡観察JISKX線マイクロアナリシス油中金属濃度）JISK≪分析結果≫特性低下粘度：良好粘度値mm/sの新油値mm/sに対する変化率は+.％であり、当社推奨の管理限界値±％以内に留まっています。全酸価：良好全酸価.mgKOH/gは新油値の.mgKOH/g以内にあることから、問題は無いと判断します。赤外線吸収スペクトル：良好酸化安定度試験：良好酸化安定度試験の結果、数値minは当社推奨の管理限界値min以上に留まっており、現時点での使用は可能と判断します。汚染水分：良好水分値ppmは当社推奨の管理限界値以内に留まっています。計数汚染度：今回は実施していません。重量汚染度：今回は実施していません。光学顕微鏡観察：今回は実施していません。摩耗摩耗診断電子顕微鏡観察・X線マイクロアナリシス：今回は実施していません。油中金属濃度：今回は実施していません。
報告№106-6023 報告№106-8005 | 分析№106-00388 分析№106-00647 | 106-00647 | 油圧ポンプで動作不良が発生した。油圧ポンプで動作不良が発生した油の性状および汚染度を確認する。分析の結果、水分、全酸価、計数汚染度の各データは良好の範囲にありました。但し、機器停止時間以上経過後に給油口から採油を実施しているため、油循環中の採油に比較して油中粒子が沈降して低濃度になっている部分を採油している場合があります。油が循環している状態で採油を実施した場合に比較して、分析データが低くなり、異常な状態を見落としてしまう可能性がありますので、今後の採油は、停止直後、或いは、油循環中に採油を実施されることを推奨します。
報告№103-8001 | 分析№103-00133 | 103-00133 | オーバーホール後に精点Aを実施した本軸受の潤滑状態は、油中摩耗粒子の観察結果から、初期のなじみ摩耗が発生していたことがわかりました。今回観察されている、摩耗粒子のようになじみ過程でシビア粒子が観察された場合は、なじみ過程が正常に終了していない場合があり異常摩耗に進展することも懸念する必要があります。なじみ過程が正常な状態で終了した場合、摩耗粒子の観察では、シビア粒子は観察される事が少ないのが一般的で、今回のように、異常な摩耗形態であるシビア粒子や切削粒子が観察されるような場合は、局部的な金属接触がごく一部で発生したと考えられます。この接触が、既に正常な状態に推移しているか、或いは、進行しているのかを確認するためには、ヶ月後に精点Bを実施されることを推奨します。これらのことは、異常摩耗の早期発見パラメータであるフェログラフィーのIs値が、と良好の範囲にあるものの、摩耗粒子の形態観察の結果、金属接触が厳しい場合に発生するシビア粒子が観察され、光学顕微鏡写真に示すように、鉄錆、砂が多く見られたことから判断しました。尚、を示す粘度、水分、全酸価、IR、RBOTの各データが良好であることから、この油は継続使用可能と判断します。又、RBOTが前回に比較し、min上昇したのは、新油の補充、又は、更油の影響によると思われます。今後は、今回のRBOT値によりデータ管理を行います。
報告№109-09136 報告№110-00395 | 分析№109-001160 分析№110-001779 | 110-001779 | 摩耗状態前回に比較してSOAP／D－SOAPの結果、鉄および錫濃度に大きな変化はなく、異常摩耗の早期発見パラメータであるフェログラフィーのIs値がのマイナス乗と良好でした。汚染度前回に比較して計数汚染度はNAS級からNAS級にランク減少し、良好でした。粘度、水分、全酸価、IR、RBOTの各データは良好でした。潤滑油および軸受は継続使用可能な状態にあると判断します。
報告№109-09249 報告№113-00273 | 分析№109-001747 分析№113-000580 | 113-000580-2 | 潤滑油の劣化は確認されなかったことから継続使用可能と判断します。但し、汚染に係るパラメータが注意領域にあることから、に示す対策を推奨します。軸受は継続使用可能な状態にあると判断します。但し、今後の摩耗進行の有無を確認するためにも傾向監視を継続することが有効です。定期的な分析今後の汚染度の増加および摩耗の進行を監視するため、定期的に分析を実施することを推奨します。分析の結果、汚染および摩耗に係るパラメータで注意領域のものがありましたが、本試料油は汚染や摩耗に関するデータが異常として出やすいドレンプラグから採油されていることから、値が高くなっている可能性があります。定期的な分析による傾向監視により、今後の変化を確認することを推奨します。分析結果特性低下特性低下に係るパラメータの分析結果は良好と判断します。粘度粘度はmm/sと良好領域にありました。全酸価全酸価は.mgKOH/gと良好領域にありました。酸化安定度酸化安定度はminと良好領域にありました。有機物・有機化合物有機物・有機化合物は、IRチャートによる新油分析値との比較の結果、cm-付近にカルボン酸の吸収が確認されたものの、添加剤の影響と考えられることから良好と判断します。色相はL.と良好領域にありました。汚染に係るパラメータの分析結果で、汚染粒子数および重量汚染度が注意領域にあり、やや高い値でした。フィルタ表面の異物観察で鉄錆、砂、樹脂等が観察されたことから、汚染度が高い要因は、摩耗と外部混入異物の影響と思われます。水分はppmと良好領域にありました。汚染粒子数はNAS級と注意領域にありました。汚染度物重量はmg/mlと注意領域にありました。．摩耗累積金属濃度がと注意領域にあるものの、Is値が良好領域にあることから、軸受は継続使用可能ではありますが、今後の機器の機能を確認するためにも傾向管理が有用と考えます。異常摩耗の早期発見パラメータであるフェログラフィーのIs値がの乗と良好領域にあり、外部から混入したと考えられる樹脂、鉄錆等が観察されました。金属濃度SOAP法により金属濃度を測定した結果、潤滑箇所で発生する金属接触によって検出される鉛がppm、銅がppm検出されました。金属濃度D-SOAP法により金属濃度を測定した結果、潤滑箇所で発生する金属接触よって検出される鉄が、鉛がppm、銅が、錫が、外部から混入したと思われるカルシウムが、ナトリウムが検出されました。また、累積金属濃度がと注意領域にありました。
報告№107-4545 報告№109-09147 | 分析№107-02185 分析№109-001249 | 109-001249 | トライボ診断の結果、全てのデータが良好であることから、この油は継続使用可能と判断します。は良好と判断します。粘度は良好。粘度は.mm/sと新油値mm/sに比較して、粘度変化率は-％で、当社推奨の管理限界値である±％以内にあり、良好と判断します。粘度はmm/sとなっています。粘度はmm/sとなっています。粘度指数はとなっています。粘度指数はとなっています。水分は良好。水分はppmと当社推奨の管理限界値の以下であり、良好と判断します。全酸価は良好。全酸価は.mgKOH/gと新油値.mgKOH/gに変化はなく、良好と判断します。
報告№107-6009 報告№107-0177 | 分析№107-00301 分析№107-00966 | 107-00966 | お客様からご提供のあった経緯に関する情報は以下の通りです。ファインブランキングプレス機作動油用のギヤポンプのシャフトが折損する不具合が発生した。ギヤポンプを交換後に発生していることから、ポンプの構造的な問題とは考えにくく、作動油の汚染度管理に問題があるものと考えられる。油温は以上で、局部的には高温になっている可能性がある。トライボ診断にて、作動油用のギヤポンプのシャフト折損原因を調査すること、および、今後の対策について考察することを目的としました。トライボ診断の結果、ギヤポンプ内部でエロージョンが発生していた可能性が高いと思われます。このエロージョンはギヤポンプ内部でキャビテーションが発生していたことを示唆するもので、作動油で発生している気泡がギヤポンプのギヤ歯面間に噛み込み発生していると思われます。一般に、キャビテーションエロージョンの発生は、油中気泡が原因となる事が多く、そのため本試料油は消泡性能が低下しているか、或いは、リリーフ時の戻り油の撹拌により泡立ちが多いことが内在していると思われ、これらが主因となってキャビテーションエロージョンが発生していると思われます。以上の診断結果から、作動油用ギヤポンプのシャフト折損の発生原因は、キャビテーションの発生に伴う振動とエロージョンの発生、ならびに、断熱圧縮により発生する熱の影響などが複合し、ギヤ表面の損傷が引き金となってシャフトの折損につながった可能性があると思われました。ポンプにキャビテーションが発生している場合の対策として、リリーフによる戻り油の撹拌を軽減する事と、ポンプの吸入量を下げるか、或いはポンプ容量を大きくするなどの変更が必要と思われます。尚、SOAP／D－SOAPの結果で、鉄が多く検出されていることから、計数汚染度および重量汚染度が非常に高い値となったのは、エロージョンにより発生した粒子によるものと考えられました。
報告№109-09335 報告№109-09335 | 分析№109-002273 分析№109-002273 | 109-002273 | 潤滑油および本軸受は継続使用可能な状態にあると判断できますが、フレッティングにより発生した赤錆が軸受軌道面に噛み込み、フレーキングへ進展することが懸念されるため、定期的に分析を実施し、摩耗の進行状況を確認することを推奨します。次回の採油時期を理論的に求めたところ、使用時間が最短で約時間経過後となりました。この時間は、油中汚染物が均一になるために必要とする時間であり、この時間を経過すれば、再分析の結果から潤滑状態の傾向を確認することが可能となります。今回計算した理論時間を参考に次回採油時期を検討されることを推奨します。
報告№108-5065 報告№108-5065 | 分析№108-02448 分析№108-02448 | 108-02448 | トライボ診断の結果、泡立ち試験を除く項目は良好です。泡立ち試験の結果は、一般的には消泡性能が低くいと判断できる値の-ですが、新油値の-と同レベルにあったため、良好と判断します。機器の潤滑状態潤滑状態指数はのマイナス乗と濾過設備のない機器であれば正常な潤滑状態にあると判断できますが、ギヤボックスの油系統にはインラインフィルタとオフラインフィルタがあり、μmサイズ以上の粒子の大部分は捕捉され、異常な摩耗状態が発生したとしても正常な潤滑状態にあると誤認してしまう可能性があります。そこで、フィルタが設置されていない場合の潤滑状態を、一般的なフィルタの効率である.と仮定し、粒子の発生状況から潤滑状態を推定しました。その結果、ギヤは継続使用可能な状態にあると思われますが、潤滑状態指数はやや厳しい状態にあるの乗領域にあると推定できました。推定結果は、フィルタの濾過効率を仮定して求めたものですが、フィルタがない状態では油中の粒子濃度は現在より高いことは明らかです。そのためヶ月後に再度分析を実施し、摩耗進行の有無をチェックすることを推奨します。尚、フィルタの捕捉の影響による誤認を避けるため、これまでの採油箇所に加え、インラインフィルタやオフラインフィルタの捕捉物も分析し、その結果から潤滑状態を評価することを提案します。フィルタ捕捉物の分析を実施する際には、フィルタ使用時間の情報をご提供いただけますようお願い致します。泡立ち試験の結果、消泡性能が低いと判断できる値であるものの、新油と同レベルにあると判断します。粘度は良好。粘度は.mm/sと新油値mm/sに比較して、粘度変化率は-％で、当社推奨の管理限界値である±％以内にあり、良好と判断します。粘度は.mm/sです。粘度は.mm/sです。粘度指数はです。粘度指数はです。泡立ち試験は-です。泡立ち試験は-と新油と同レベルにあり、消泡性能が新油と同レベルにあると判断します。水分は良好。水分はppmと当社推奨の管理限界値の以下であり、良好と判断します。全酸価は良好。全酸価はmgKOH/gと新油値mgKOH/g以内にあり、良好と判断します。機器の潤滑状態精密な濾過設備がない機器であれば、潤滑状態指数は正常の範囲にあると判断します。潤滑状態指数は正常の範囲にあると判断します。異常摩耗の早期発見パラメータである潤滑状態指数がのマイナス乗と、精密な濾過設備がない機器であれば、潤滑状態指数は正常の範囲にあると判断します。
|  | 10501450 | 分析NO － 年月日 トライボシステム診断レポート会社名 ○○殿 分析項目 機種 新油 粘度指数 流動点 機番・使用箇所 ラインサブ 粘度 引火点 油名 キャッスルディーゼラックス 水分 全塩基価 油種 エンジンオイル 全酸価 銅板腐食 採油日 年月日 NAS等級 粘度 他情報 重量汚染度 摩耗状態の判定良好注意要処置汚染状態の判定良好注意要処置良好注意要処置総合考察＜＞粘度指数はであった。粘度はmm/s、粘度は.mm/sであった。水分は.ppmであった。全酸価は.mgKOH/gであった。汚染度NAS級、重量汚染度mg/mlであった。流動点は-であった。引火点はであった。全アルカリ価はmgKOH/gであった。銅板腐食はaであった。
報告№109-09009 報告№109-09009 | 分析№109-000326 分析№109-000327 | 109-000327 | 機器の潤滑状態および定期試験を実施し、前回データと照合した結果、油中摩耗粒子に変化がないことが確認されています。油中の粒子濃度は、油膜破断による発生や、油槽内などでの沈降が均衡したところで一定、いわゆる平衡状態になりますが、このバランスが崩れると増加する場合と減少する場合とに分かれます。増加した場合は、発生と減少の均衡が崩れ、摩耗の発生や外部混入が始まったことを示し、またこれとは反対に、減少した場合は発生量が減少しているか、或いは、減少量が大きくなっていることを示し、特に減少は、汚染状態や潤滑状態が良好であることを示唆しています。本設備では、油中の粒子が減少する要因となるフィルタ類は設置されておらず、濾過による減少は考えられませんので、油中の摩耗粒子が減少したのは、摩耗粒子がほとんど発生せず、油槽内部での沈降があったためと考えられます。以上のことから、本設備は摩耗の進行がなく、潤滑状態は安定した状態にあったものと判断します。これらのことは、前回に比較して、計数汚染度は等級に変化はなく、SOAP／D-SOAPの鉄濃度に変化がないこと異常摩耗の早期発見パラメータであるフェログラフィーのIs値がのマイナス乗と良好の範囲にあること以上のことから判断しています。潤滑油の基本特性潤滑油の基本特性は、良好の範囲にあることから、本試料油は継続使用可能と判断します。
報告№109-09345 報告№109-09345 | 分析№109-002311 分析№109-002311 | 109-002311 | 結論油中のスラッジの影響で発生するバルブ動作障害を予防するため、当社製清浄分散剤TS－投与と濾過による対策を推奨します。潤滑油の劣化進行が懸念されるため、定期的に分析を実施されることを併せて推奨します。は良好と判断します。粘度粘度はmm/sと新油値mm/sに比較して、粘度変化率は+.％で、当社推奨の管理限界値である±％以内にあり、良好と判断します。水分はと当社推奨の管理限界値の以下であり、良好と判断します。全酸価全酸価は.mgKOH/gと新油値.mgKOH/gに比較して高いものの、IRの結果で油劣化の兆候を示すカルボン酸の吸収が確認されていないことから、良好と判断します。IRIRの結果、油劣化の兆候を示すカルボン酸の吸収が確認されていないことから、良好と判断します。重量汚染度が当社推奨の管理限界値を超えています。計数汚染度計数汚染度はNAS級と当社推奨の管理限界値のNAS級以内にあるものの、やや高い値となっています。重量汚染度はmg/mlと当社推奨の管理限界値のmg/mlを超えています。機器の潤滑状態SOAPによる油中金属濃度の結果、油の添加剤成分であるリン、亜鉛が検出されました。SOAPによる油中金属濃度SOAPによる油中金属濃度の結果、鉛、油の添加剤成分であるリン、亜鉛が検出されました。SOAPによる油中金属濃度SOAPによる油中金属濃度の結果、鉄、油の添加剤成分であるリン、亜鉛、外部から混入したと思われるカルシウム、バリウム、ナトリウムが検出されました。摩耗粒子診断異常摩耗の早期発見パラメータであるIs値がの乗と良好の範囲にあるものの、摩耗粒子形態観察の結果、局部的に高圧・高温となる場合に発生するフリクションポリマ、外部から混入したと思われる砂等がやや多く観察されました。
報告№106-0334 報告№106-0334 | 分析№106-01748 分析№106-01748 | 106-01748 | 分析の結果、外部から混入した鉄錆、砂が若干観察されたものの、摩耗粒子の発生量は少なく、潤滑状態は良好な状態にあると判断します。但し、SOAPの銅濃度が前回ppmに比較してppmに上昇し、高い値を示していました。これは、銅を使用した部分の溶出によるものと考えられます。銅の溶出は、潤滑油中の亜鉛系添加剤と銅とが反応して発生することが知られています。別紙鉱油の酸化に対する金属触媒の影響に示すように銅濃度が増加すると潤滑油の酸化速度が速まりますので、酸化劣化の進行状況を全酸価の変化で監視されることを推奨します。この油は継続使用可能と判断します。粘度は良好と判断します。粘度はmm/sと管理限界値以内にあり、良好と判断します。水分は良好と判断します。水分は.と管理限界値の以下にあり、良好と判断します。全酸価は良好と判断します。全酸価はmgKOH/gと新油データのmgKOH/g以内にあり、良好と判断します。IRは良好と判断します。IRの結果、油劣化の兆候を示すカルボン酸の吸収が確認されていないことから、継続使用可能な状態にあると考えられます。計数汚染度、重量汚染度、共に良好と判断します。計数汚染度は良好と判断します。計数汚染度はNAS級と当社推奨の管理限界値のNAS級以内にあり良好と判断します。重量汚染度は良好と判断します。重量汚染度は.mg/mlと当社推奨の管理限界値のmg/ml以内にあり良好と判断します。機器の潤滑状態フェログラフィーの結果、異常摩耗の早期発見パラメータであるIs値が.と良好の範囲にあり、潤滑状態は良好と判断します。SOAPの結果、前回同様に銅が多く検出されました。SOAPの結果、油の添加剤成分であるリン、亜鉛が検出されました。一方、銅が検出されました。銅を使用した部分の溶出が発生していると考えられます。この溶出は検出された亜鉛系添加剤の成分と銅が反応し、溶出することが知られています。銅濃度は別紙鉱油の酸化に対する金属触媒の影響に示すように銅濃度が増加すると酸化速度が速まりますので、酸化劣化の進行状況を全酸価の変化で監視されることを推奨します。D－SOAPの結果、鉄が検出されました。D－SOAPの結果、摩耗により発生した鉄が検出されました。フェログラフィーの結果、継続使用可能な状態にあると判断します。フェログラフィーの結果、異常摩耗の早期発見パラメータであるIs値が.と良好の範囲にあることから、継続使用可能な状態にあると判断します。
報告№109-09136 報告№114-00254 | 分析№109-001160 分析№114-000871 | 114-000871 | 減速機は継続使用可能な状態にあると判断します。但し、摩耗粒子の形態観察で金属接触がやや厳しい場合に発生する約μmサイズのシビア粒子が観察されていることから、今後さらに摩耗が進行することが懸念されるため、以下の対策を推奨します。定期的な分析今後も凝着摩耗の進行を監視するため、定期的に分析を実施することを推奨します。異常摩耗の早期発見のパラメータであるフェログラフィーのIs値は、-レベルと正常です。但し、摩耗粒子の形態観察で金属接触がやや厳しい場合に発生する約μmサイズのシビア粒子が観察されています。観察されたシビア粒子は、視野に個と少ないことから、直ちに異常ではないものの、今後さらに摩耗が進行することが懸念されます。計数汚染度は良好です。
|  | 113-001041 | 軸受は継続使用可能な状態にあると判断します。但し、摩耗粒子の形態観察で外部混入異物と思われる赤錆が比較的多く観察されていることから、将来的な摩耗進行の有無を確認するためにも傾向監視を継続することが有効です。に示す対策を推奨します。定期的な分析摩耗の進行を監視するため、定期的に分析を実施し、分析データによる摩耗の進行状況を確認することを推奨します。フェログラフィーおよびSOAP-Tの結果から総合的に判断した結果、継続使用は可能ですが、今後の機器の機能を確認するためにも傾向管理が有用と考えます。フェログラフィー【Is値】Is値は異常摩耗の早期発見パラメータのつで、摩耗粒子を定量化するために用います。前回に比較してIs値はの乗から変化はないものの、やや高い値でした。フェログラフィー【摩耗粒子および摩耗形態】分析結果から比較的多く観察された粒子は、以下の通りでした。正常な摩耗粒子・潤滑状態が正常なマイルド摩耗により発生。鉄錆等・外部から混入したと考えられます。Iカップリング発光分光分析【SOAP-T】検出された金属元素から発生箇所を推定すると、以下の通りでした。鉄、鉛、銅、クロム、アンチモン、錫、亜鉛・軸受等カルシウム、バリウム、アルミニウム、ケイ素、ナトリウム・外部混入異物ケイ素の検出SOAPの結果、前回同様にケイ素がppm検出されました。一般に、潤滑油中からケイ素が検出された場合の原因として、シリコン油或いは、シリコン系の添加剤が検出されるフェログラフィーおよびフィルタ表面の異物観察で砂が多く観察されて検出されるシリコングリースをシール部に塗布している場合、このシリコングリースが潤滑油に混入して検出されるなどが挙げられます。ケイ素が多く検出された原因がであると軸受摺動面に噛み込み摩耗が進行したり、であると潤滑油とグリースが混合して粘度が上昇し、粘性抵抗が増大することにより、油温が上昇する等の悪影響を及ぼすことがあります。分析の結果から、今回検出された原因は、の可能性が考えられます。については、分析結果では確認することが出来ませんので、これに関する情報があれば提供をお願いします。余寿命評価余寿命は、転がり軸受の場合、当社の研究成果からIs値が指数関数的に上昇していくことが確認されています。この経験を基にフェログラフィーのIs値と稼働時間から余寿命を予測しました。本設備はすべり軸受と転がり軸受の複合であり、限界値が厳しいすべり軸受から判断すると前回と今回のIs値から管理限界値のの乗に到達するまでの時間は時間と推定されます。
報告№109-09136 報告№110-00244 | 分析№109-001160 分析№110-000948 | 110-000948 | は、摩耗粒子の形状、材質、サイズを判断パラメータに摩耗の発生箇所や原因、厳しさなどをフェログラフィー法およびIカップリング発光分光分析法による油中金属濃度で評価します。特に、フェログラフィー法により摩耗粒子をサイズ毎に配列・数値化して求めるIs値は、異常摩耗を早期発見するパラメータであり、また粒子の表面形状は摩耗の原因を知るパラメータにもなります。潤滑油中からはSOAP／D－SOAPで鉄が検出されました。検出された金属は、粒子の観察結果から潤滑状態が正常な場合に発生するマイルド摩耗粒子と、繰返し応力を受けて発生する疲労摩耗粒子でした。摩耗状態は、異常摩耗の早期発見パラメータであるIs値であらわされますが、本試料油のIs値は、潤滑状態が厳しくなり始めるの乗になっていることがわかりました。減速機構内で転がり接触になる箇所は、内ピンと外ピンの接触部であることから、疲労摩耗が発生するのはこの箇所か、或いは転がり軸受内部であると推定されます。仮に転がり軸受内部で疲労摩耗が発生していた場合は、軸受の使用限界の指標としているフレーキングに進展することが懸念され、他方、内ピンと外ピンで発生していた場合には、接触部分の摩耗が進行し、振動や騒音の発生が懸念されます。潤滑油膜に混入した外部混入の異物や潤滑摺動部で発生した摩耗粒子は、摩耗を促進させ、或いは摩擦係数を上昇させるなど、潤滑状態に悪影響を与える因子であり、そのため油中異物の粒子数と重量は潤滑状態を評価するパラメータとして使用します。油の汚染物の中には、固形物の他に水分もあります。油中に混入した水分は、潤滑摺動部で腐食が発生したり、油の酸化劣化の加速触媒となるため、油中の水分は重要な管理パラメータです。計数汚染度はNAS級とやや高い値でした。フィルタ表面の異物観察で金属片、茶褐色の粘ちょう物等が観察されたことから、汚染度が高い要因は、摩耗とスラッジの影響と思われます。一方、油中の水分を計測した結果、水分はppmと新油と同等であり継続使用可能な状態にあることが確認されました。は、油の粘度、油中のスラッジの発生量を判断パラメータに、粘度、全酸価、IRで評価します。分析の結果、油の粘性を示す粘度は、mm/sと新油値mm/sに比較した粘度変化率は-.％とほぼ変化はなく、また油中のスラッジの発生量を示す全酸価は、新油値の.mgKOH/gに比較して大きな変化のない.mgKOH/gと劣化は見られず、さらにはIRの結果でも油が劣化した場合に発生するカルボン酸の発生も確認されなかったことから、潤滑油の劣化は確認されませんでした。潤滑油、減速機構および軸受は継続使用可能な状態にあるものの、以下の対策が必要です。今後、疲労摩耗の進行を監視するため、定期的に分析を実施し、摩耗の進行状況を確認することを推奨します。
報告№109-09501 報告№109-09501 | 分析№109-003047 分析№109-003047 | 109-003047 | 、汚染は良好と判断します。潤滑油は継続使用可能な状態にあると判断します。≪状態監視とパラメータ≫分析の目的および各分析のパラメータは以下の通りです。特性低下目的：油の分析結果から、や劣化傾向ならびに添加剤の消耗程度、残存寿命などを確認する。粘度JISK全酸価JISK赤外線吸収スペクトルJISK酸化安定度試験JISK汚染目的：油の分析結果から、砂塵あるいは水・異種油などによるや、異物混入の有無を確認する。水分JISK計数汚染度JISB重量汚染度JISB光学顕微鏡観察摩耗目的：油中の摩耗粒子を分析する事により、回転・摺動部の潤滑状態、摩耗劣化の程度、余寿命などを解析する。摩耗診断電子顕微鏡観察JISKX線マイクロアナリシス油中金属濃度）JISK≪分析結果≫特性低下粘度：良好粘度値mm/sの新油値mm/sに対する変化率は-.％であり、当社推奨の管理限界値±％以内に留まっています。全酸価：良好全酸価.mgKOH/gは新油値の.mgKOH/gに比較し高くはあるものの、有機物・有機化合物試験の結果で油劣化の兆候を示すカルボン酸の吸収が見られないことから問題は無いと判断します。赤外線吸収スペクトル：良好酸化安定度試験：良好酸化安定度試験の結果、数値minは当社推奨の管理限界値min以上に留まっており、現時点での使用は可能と判断します。汚染水分：良好水分値ppmは当社推奨の管理限界値以内に留まっています。計数汚染度：今回は実施していません。重量汚染度：今回は実施していません。光学顕微鏡観察：今回は実施していません。摩耗摩耗診断電子顕微鏡観察・X線マイクロアナリシス：今回は実施していません。油中金属濃度：今回は実施していません。
報告№109-09136 報告№111-00108 | 分析№109-001160 分析№111-000568 | 111-000568 | 潤滑油は継続使用可能な状態にあると判断します。粘度、全酸価、IR、RBOTの各データは良好でした。尚、別紙RBOTの減少傾向から油の余寿命を求めた結果、本試料は直近の更油から起算して稼働日数が年月まで使用可能であることが分かります。水分は良好でした。
|  | 113-002947 | 潤滑油および対象設備は継続使用可能な状態にあると判断します。但し、摩耗粒子の形態観察で、局部的な厳しい金属接触と高い摩擦熱により発生する黒錆が確認されたことから、今後の摩耗推移を確認するためにも傾向監視を継続することが有効です。定期的な分析黒錆は、油膜切れによる摺動面での金属同士の接触時に起こる高い摩擦熱によって鉄が酸化され発生します。この状態が継続した場合、摺動面で焼付が発生し、設備の損傷に至る場合があることから、今後の摩耗推移を監視するため、定期的な分析実施を推奨します。
|  | 10302537 | 分析NO － 年月日 トライボシステム診断レポート会社名 ○○殿 分析項目 機種 新油 粘度指数 流動点 機番・使用箇所 ラインサブ 粘度 引火点 油名 キャッスルハイポイドギヤオイル 水分 銅板腐食 油種 全酸価 粘度 採油日 年月日 NAS等級 他情報 重量汚染度 摩耗状態の判定良好注意要処置汚染状態の判定良好注意要処置良好注意要処置総合考察＜＞粘度指数はであった。粘度は.mm/s、粘度はmm/sであった。水分はppmであった。全酸価はmgKOH/gであった。汚染度NAS級、重量汚染度.mg/mlであった。流動点は.であった。引火点はであった。銅板腐食はaであった。
報告№108-0030 報告№108-0030 | 分析№108-00153 分析№108-00156 | 108-00156 | 、汚染度、軸受の潤滑状態を確認する。今回の採油は、対象設備の停止中に排油口から実施しているため、油循環中に採油した場合に比較し、油中粒子の沈降の影響を受け、分析データが高濃度に出る可能性があります。今回の分析は以上のことを踏まえて結果を検討しました。分析の結果、計数汚染度はNAS級とやや高い値となっていました。摩耗粒子の形態観察の結果、鉄錆、樹脂等が多く観察されたことから、汚染度が高い要因は、採油の影響によるものと考えられました。今回の採油は対象設備の停止中に排油口から採油を実施しているため、これらの異物は、排油口配管内部に残留していた汚染物が検出された可能性が高いと思われます。但し、観察された摩耗粒子は、粒子濃度が高めになる箇所からの採油であるにもかかわらず、正常な潤滑状態下で発生した摩耗粒子が支配的であることから、対象設備の潤滑状態は正常な状態にあると判断します。一方、を示す粘度、水分、全酸価、IRの各データは良好の範囲にあることから、この油は継続使用可能と判断します。次回採油のタイミングは、粒子の沈降の影響を極力抑え、油中粒子が均一な分散状態に近い状態で採油が実施できるように、対象設備の運転中、または停止直後に採油を実施されることを推奨します。
報告№109-09136 | 分析№109-001160 | 113-002622 | 潤滑油は汚染度が高いことから、油中の夾雑物が潤滑部に噛み込むことによる摩耗の進行が懸念されます。対象設備は継続使用可能な状態にあると判断しますが、今後の摩耗推移を確認するためにも傾向監視を継続することが有効です。更油油中の汚染度が高いことから、摩耗粒子や異物等の夾雑物が潤滑面に噛み込むことによる摩耗の進行が懸念されるため、可能であれば更油を推奨します。定期的な分析今後の疲労摩耗の推移を監視するため、定期的な分析実施を推奨します。新油の分析粘度、酸価は、油の性能を評価するパラメータの一種です。油の性能低下は、新油との比較が必要なことから、使用油の油名確認および未使用油の分析による比較評価を推奨します。異常摩耗の早期発見のパラメータであるIs値は、前回のレベルからレベルに低下し、正常です。但し、潤滑部の摩耗が認められたため、定期的に潤滑油分析を実施し、摩耗推移を監視することが有用と考えます。フェログラフィーで比較的多く観察された粒子は、以下の通りです。正常な摩耗粒子・潤滑状態が正常なマイルド摩耗により発生。疲労摩耗粒子・繰返し応力による金属疲労で発生。大型化するとフレーキングの発生が懸念されます。計数汚染度は前回同様、NAS級を上回っており、当社推奨の管理限界値を超えていました。今後、油中の汚染物が潤滑部に噛み込むことによる摩耗の進行が懸念されます。前回同様、水分は良好です。粘度粘度はmm/sでした。前回同様にISOVG規格内にありますが、新油との比較による評価を推奨します。酸価は.mgKOH/gでした。前回の.mgKOH/gに比較して大きな変化はありませんでしたが、新油との比較による評価が必要です。
|  | 113-000862 | 潤滑油の劣化はないものの、汚染度が高い値でした。今後、油中の異物がギヤ歯面や軸受軌道面に噛み込み、摩耗が進行することが懸念されます。減速機減速機は継続使用可能であるため、分解点検の必要はないと判断します。但し、亜鉛を使用した箇所の摩耗が懸念されるため、傾向監視を継続することが有効です。また、検出された鉄濃度からバックラッシの増加量を計算しました。鉄がギヤ歯面から発生しているとした場合、仮定に基づく計算であるため参考値となりますが、ギヤのバックラッシ増加量は最も厳しい部分で約.μmと推定されました。上限値に比較して十分に小さい値であるため、継続使用に問題はないと考えられます。この増加量を基に、バックラッシの上限値に到達する時間を推定すると、バックラッシの上限値である.μmに到達するのは、時間後であることが分かりました。但し、この結果は、減速機の情報を仮定しているため、参考値としてお考え下さい。更油油中の汚染度が高いことから、摩耗粒子や異物等がギヤ歯面や軸受軌道面に噛み込むことによる摩耗の進行が懸念されるため、更油を推奨します。定期的な分析定期的な分析を実施することにより、データの変化から異常の兆候を早期に発見することが可能となります。今後懸念される切削摩耗、疲労摩耗の進行を監視するため、定期的に分析を実施することを推奨します。粘度粘度は.mm/sと新油値mm/sに比較して、粘度変化率は-％で、当社推奨の管理限界値である±％以内にあり、良好と判断します。水分はppmと当社推奨の管理限界値の以下であり、良好と判断します。酸価・IR酸価劣化の進行度は、酸価およびIRの結果から総合的に判断します。酸価は.mgKOH/gと新油値.mgKOH/g以上にあるものの、IRチャートの結果、cm-付近に油劣化の兆候を示すカルボン酸の吸収ピークが確認されていないことから、良好と判断します。計数汚染度はNAS級と当社推奨の管理限界値に到達していました。フィルタ表面の異物観察で、金属片、鉄錆、砂等が観察されたことから、汚染度が高い要因は、摩耗と外部混入異物の影響と思われます。はフェログラフィーおよびSOAP-Tの結果から総合的に判断した結果、継続使用は可能ですが、今後の機器の機能を確認するためにも傾向管理が有用と考えます。フェログラフィー【定量分析：Is値】Is値は異常摩耗の早期発見パラメータのつで、摩耗粒子を定量化するために用います。今回のIs値はの乗と低い値でした。フェログラフィー【定性分析：摩耗粒子および摩耗形態観察】分析結果から観察された代表的な粒子は、以下の通りでした。切削粒子・異物や金属表面の微小突起による切削摩耗により発生。疲労摩耗粒子・繰返し応力を受けて発生。鉄錆、砂等・外部から混入したと考えられます。観察された摩耗粒子の中でも切削粒子は、将来的な摩耗の進行に繋がる可能性を示唆しているため、傾向監視が必要と思われます。減速機で切削摩耗が発生した場合、減速機内部で使用されている転がり軸受が切削摩耗により生じた軌道面の損傷が起点となって寿命が分の程度に低下することがあることから、切削摩耗には十分注意する必要があります。切削摩耗の発生原因となる混入異物が残留している場合、この異物により切削摩耗が継続して発生する可能性があります。Iカップリング発光分光分析【SOAP-T】検出された金属元素から発生箇所を推定すると、以下の通りでした。鉄、鉛、銅、ニッケル、錫、亜鉛・ギヤ、軸受等リン・添加剤カルシウム、アルミニウム、ナトリウム、モリブデン・外部混入異物亜鉛を使用した箇所の溶出・摩耗SOAP-Tで亜鉛がppm検出されました。亜鉛を使用した箇所の溶出・摩耗が発生していると思われます。亜鉛メッキ等であった場合、耐食性が低下して腐食に進展することが懸念されます。バックラッシ減速機に関する情報がなかったため、烏江号ポンプ減速機の仕様と同じで遊星歯車機構であると仮定しました。遊星歯車は、太陽歯車、内歯車、そして遊星歯車から構成されています。遊星歯車の数は、～個程度が一般的です。仮に個とした場合、遊星歯車と内歯車、遊星歯車と太陽歯車の接触点は合計で箇所となります。今回は、遊星歯車の数をと仮定し、この部分のバックラッシを求めました。その結果、平均的に摩耗が発生していたと仮定した場合、バックラッシの増加量は以下の通りと推定されます。表バックラッシ増加量接触箇所 バックラッシ増加量上限値 バックラッシ増加量 内歯車-遊星歯車 . 約. 遊星歯車-太陽歯車 . 約. バックラッシの初期値が不明であるため、増加量の上限値を適正なバックラッシの最大値と最小値の差としました。今回の推定されたバックラッシ増加量は上限値に比較して十分に小さい値です。但し、今回の計算は仮定に基づいて行っているため、参考値としてお考え下さい。
報告№106-6023 報告№106-0108 | 分析№106-00388 分析№106-00713 | 106-00713 | 分析の結果、ギヤ歯面ではシビア摩耗粒子や疲労摩耗粒子が発生する厳しい金属接触が発生し、また、～μm前後のマイクロピットと呼ぶ剥離痕が発生していることがわかりました。歯面で発生しているマイクロピットは、現在のところ継続使用に影響がない程度と思われますが、今後この摩耗痕を起点として更に摩耗が進行することも懸念されます。摩耗進行を確認するため、運転再開後ヶ月後に再度分析を実施し、摩耗の進行状況を確認されることを推奨します。尚、を示す粘度、水分、全酸価、IRの各データは良好であることから、この油は継続使用可能と判断します。これらのことは、異常摩耗の早期発見パラメータであるフェログラフィーのIs値がの乗とやや高く、摩耗粒子形態観察の結果、金属接触が厳しい場合に発生するシビア粒子が多く観察されたこと計数汚染度がNAS級以上と汚染されていたこと以上のことから判断しました。本試料油は、主機停止中に下部ドレンから採油されていますが、停止中の採油は油中粒子が時間の経過と共に沈降し、その影響で汚染度や摩耗に関するデータが高くなる傾向にあり、診断結果にも影響がでる可能性があります。今後の採油は、停止後なるべく早いタイミングで実施されることを推奨します。トライボ診断では、歯車のタイプ形状、モジュール、歯幅、歯数、初期バックラッシが分かれば歯車の管理パラメータとして有効であるバックラッシの増加程度を推定し、バックラッシ調整の要否を判定するなど、より良い管理を行う事が出来ますので、次回トライボ診断実施時には各情報の提供をお願いします。
報告№109-09136 報告№114-00181 | 分析№109-001160 分析№114-000553 | 114-000553 | ドレンバルブから採油した本試料油は、、汚染状態は共に良好な範囲にあることから、継続使用可能な状態にあると判断します。軸受は継続使用可能な状態にあると判断します。異常摩耗の早期発見のパラメータであるIs値は、前回の-レベルからレベルに上昇しているものの、正常です。また、観察された粒子は極少量だったことから、は良好と判断します。計数汚染度は、前回に比較してNAS級からNAS級にランク上昇しているものの、当社推奨の管理限界値以下であり、良好です。．粘度、水分、酸価、IRの各データは、前回同様に良好です。
報告№109-09136 報告№112-00632 | 分析№109-001160 分析№112-002782 | 112-002782 | 油の劣化は確認されず、汚染度は良好な範囲にあることから、継続使用可能な状態にあると判断します。軸受は継続使用可能な状態にあると判断します。但し、将来的な摩耗進行の有無を確認するためにも傾向監視を継続することが有効です。定期的な分析および分析周期の検討今後懸念される凝着摩耗の進行を監視するため、定期的に分析を実施することを推奨します。はフェログラフィーの結果から総合的に判断した結果、継続使用は可能ですが、機器の機能を保持するためにも傾向管理が有用と考えます。フェログラフィー【定量分析：Is値】Is値は異常摩耗の早期発見パラメータのつで、摩耗粒子を定量化するために用います。今回のIs値はの乗と低い値でした。フェログラフィー【定性分析：摩耗粒子および摩耗形態観察】分析結果から比較的多く観察された摩耗粒子は、以下の通りでした。シビア粒子・潤滑状態がやや厳しい凝着摩耗により発生。金属潤滑部が局部的に油膜切れを起していると考えられます。観察された摩耗粒子の中でもシビア粒子は、注意が必要です。シビア粒子は、凝着摩耗に分類されます。この摩耗粒子は、軌道面で凝着、破断を繰り返し、この過程で生じる移着粒子が成長して摩耗粒子となります。そのため、軌道面では局部的に油膜切れが発生していることを示しています。この状態が継続した場合、摩耗粒子のサイズは徐々に大型化していき、最終的に軸受の損傷に至る場合があります。計数汚染度は良好でした。粘度、水分、酸価の各データは良好でした。
|  | 112-001540 | ポンプ軸受とグリースは、継続使用可能な状態であるため、分解点検の必要はないと判断します。新グリースとの比較による評価グリースの物理的性状を示すちょう度、滴点、酸価のデータは新グリースデータを基準として評価しています。今回はグリース名が不明であったため判断できませんでしたが、今後評価する場合は、使用している新グリースを同時に分析することをご検討下さい。はフェログラフィーおよびSOAP-Tの結果から総合的に判断した結果、正常な状態にあると考えられます。フェログラフィー【定性分析：摩耗粒子および摩耗形態観察】分析結果から比較的多く観察された粒子は、以下の通りでした。正常な摩耗粒子・潤滑状態が正常なマイルド摩耗により発生。Iカップリング発光分光分析【SOAP-T】検出された金属元素から発生箇所を推定すると、以下の通りでした。鉄、アンチモン・軸受等リン、亜鉛、カルシウム、バリウム、ナトリウム・添加剤、増ちょう剤、外部混入異物グリースの物理的性状新グリースとの比較による評価が必要です。ちょう度ちょう度はでした。グリース名が不明なため判定することが出来ませんでした。滴点滴点はでした。グリース名が不明なため判定することが出来ませんでした。酸価はmgKOH/gでした。IRで油劣化の兆候を示すカルボン酸の吸収が確認されていないことから、良好と判断します。水分グリースの水分濃度は一般的に.～％が適正であり、本試料の水分はppmであることから、良好の範囲にあると判断します。IRIRチャートの結果、油劣化の兆候を示すカルボン酸の吸収が確認されていないことから、良好と判断します。
報告№105-0223 報告№105-0223 | 分析№105-01499 分析№105-01499 | 105-01499 | 分析の結果、全てのデータが良好であることから、本試料油は継続使用可能であり、軸受の潤滑状態も正常と判断します。但し、SOAPの結果、銅がppm検出されました。銅を使用した部分の溶出が発生していると考えられます。この溶出は検出された亜鉛系添加剤の成分と銅が反応し、溶出することが知られています。銅濃度は別紙鉱油の酸化に対する金属触媒の影響に示すように銅濃度が増加すると酸化速度が速まりますので、酸化劣化の進行状況を油分析により監視されることを推奨します。この油は継続使用可能と判断します。粘度は良好と判断します。粘度はmm/sと管理限界値以内にあり、良好と判断します。水分は良好と判断します。水分はppmと管理限界値の以下にあり、良好と判断します。全酸価は良好と判断します。全酸価はmgKOH/gと新油データのmgKOH/g以内にあり、良好と判断します。IRは良好と判断します。IRの結果、油劣化の兆候を示すカルボン酸の吸収が確認されていないことから、継続使用可能な状態にあると考えられます。計数汚染度、重量汚染度、共に良好と判断します。計数汚染度は良好と判断します。計数汚染度はNAS級と当社推奨の管理限界値のNAS級以内にあり、良好と判断します。重量汚染度は良好と判断します。重量汚染度は.mg/mlと当社推奨の管理限界値のmg/ml以内にあり、良好と判断します。機器の潤滑状態フェログラフィーの結果、異常摩耗の早期発見パラメータであるIs値が.と良好の範囲にあり、潤滑状態は良好と判断します。SOAPの結果、銅が多く検出されました。SOAPの結果、油の添加剤成分であるリン、亜鉛が検出されました。一方、銅が検出されました。銅を使用した部分の溶出が発生していると考えられます。この溶出は検出された亜鉛系添加剤の成分と銅が反応し、溶出することが知られています。銅濃度は別紙鉱油の酸化に対する金属触媒の影響に示すように銅濃度が増加すると酸化速度が速まりますので、酸化劣化の進行状況を油分析により監視されることを推奨します。D－SOAPの結果、良好と判断します。D－SOAPの結果、外部から混入したと思われるカルシウム、ナトリウムが検出されました。フェログラフィーの結果、継続使用可能な状態にあると判断します。フェログラフィーの結果、異常摩耗の早期発見パラメータであるIs値が.と良好の範囲にあることから、継続使用可能な状態にあると判断します。
報告№107-0428 報告№107-0428 | 分析№107-02358・2359 分析№107-02358・2359 | 107-02358_2359 | 目的トライボ診断を実施し、、汚染度、軸受の潤滑状態を確認する。油清浄装置入口・出口の汚染度から濾過効率を確認する。を示す粘度、水分、全酸価、IRの各データは当社推奨の管理限界値内にあることから、継続使用可能と判断します。油清浄装置の濾過効率による摩耗評価に関する考察油清浄装置の濾過効率を確認するため、油清浄装置の入口側と出口側の配管より採油を実施し、計数汚染度を実施しました。その結果を下表に示します。EMBEDExcel.Sheet.表に示す通り、油清浄装置入口に比較して出口の粒子数が若干大きな値を示しており、濾過効率を求めることができませんでした。油清浄装置の入口と出口の粒子数を比較し、濾過後の出口側の粒子数が多くなる現象が見られた場合、その原因として、油清浄装置の濾過材の交換時期を迎えた採油配管の排油が十分ではなく、配管内に滞留していた錆などの汚染粒子が混入した状態で採油した採油試料が入れ替わった事などが考えられます。軸受の潤滑状態本機器は、油清浄装置が設置されており、油中粒子数は常に除去されています。今回の分析では上述したとおり、入口側と出口側の汚染度データが逆転していたため油清浄装置の濾過効率を求められず、定量的な評価はできませんでした。そこで、今回は油中の摩耗粒子の形態から摩耗状況を確認しました。油清浄装置入口の油中の摩耗粒子を詳細に観察した結果、観察された摩耗粒子が僅かであったことから、潤滑状態は正常な状態にあると判断します。
報告№102-4531 | 分析№102-03227 | 102-03227 | 本試験は、平成年月日からの点検でフラッシングを実施するため、フラッシング前の状態を確認することを目的としました。精点Aを実施した結果、フェログラフィーを除く項目は良好でした。フェログラフィーの結果、摩耗過酷度を示すIs値は.と良好の範囲にあるものの、摩耗粒子形態観察の結果、金属接触が厳しい場合に発生するシビア粒子、摩擦熱が高い場合に発生する球状粒子がやや多く見られました。球状粒子は、異常の兆候を示す形態のパラメータで、この摩耗粒子が発生する原因は、一般に、溶接工事、溶接作業などによる溶接スパッタの混入、電食による発生、厳しい金属接触による摩耗、が考えられます。発生原因が、の溶接スパッタの混入であれば、今後増加しないと思われますが、が考えられる場合は、原因を取り除かなければ球状粒子は増加すると考えられますので、フラッシング直後とヶ月後の回精点Bを実施し、この球状粒子の増加の有無を確認されることを推奨します。尚、主機停止から日経過した時点で油槽中層部から採油を実施しているため、油循環中の採油に比較して油中粒子が沈降して低濃度になっている部分を採油していると考えられます。したがって、油が循環している状態で採油を実施した場合に比較して、分析データが低くなっており、異常な状態を見落としてしまう可能性がありますので、今後の採油は、停止直後、或いは、油循環中に採油を実施されることを推奨します。
報告№109-09136 | 分析№109-001160 | 112-002801 | 油の酸価上昇が確認され、水分濃度が高いことから、以下の対策を推奨します。対象設備は継続使用可能な状態にあると判断します。但し、将来的な摩耗進行の有無を確認するためにも傾向監視を継続することが有効です。更油油中の水分が高いことから、油膜を正常に形成できない可能性があり、また腐食摩耗から発生した鉄錆等により摩耗が促進される懸念があるため、更油を推奨します。定期的な分析今後懸念される凝着摩耗や疲労摩耗の進行を監視するため、定期的に分析を実施することを推奨します。新油との比較による評価を示す粘度、酸価のデータは新油データを基準として評価しています。今回は油名が不明であったため評価できませんでしたが、今後評価する場合は、使用している新油を同時に分析することをご検討下さい。はフェログラフィーおよびSOAP-Tの結果から総合的に判断した結果、継続使用は可能ですが、機器の機能を保持するためにも傾向管理が有用と考えます。フェログラフィー【定量分析：Is値】水分が高すぎるため、Is値による定量評価はできませんでした。フェログラフィー【定性分析：摩耗粒子および摩耗形態観察】分析結果から比較的多く観察された粒子は、以下の通りでした。シビア粒子・潤滑状態がやや厳しい凝着摩耗により発生。金属潤滑部が局部的に油膜切れを起していると考えられます。疲労摩耗粒子・繰返し応力を受けて発生。赤錆・金属表面が酸化により剥がれ落ちやすくなる腐食摩耗により発生。黒錆・潤滑状態がやや厳しい凝着摩耗により発生。金属接触が厳しく、且つ、高い摩擦熱が発生していると考えられます。鉄錆、砂、樹脂等・外部から混入したと考えられます。観察された摩耗粒子の中でもシビア粒子、黒錆は、将来的な摩耗の進行に繋がる可能性を示唆しているため、傾向監視が必要と思われます。シビア粒子、黒錆は、凝着摩耗に分類されます。この摩耗粒子は、ギヤ歯面や軸受軌道面で凝着、破断を繰り返し、この過程で生じる移着粒子が成長して摩耗粒子となります。そのため、ギヤ歯面や軸受軌道面では局部的に油膜切れが発生していることを示しています。この状態が継続した場合、摩耗粒子のサイズは徐々に大型化していき、設備の損傷に至る場合がありますので、傾向監視が必要です。Iカップリング発光分光分析【SOAP-T】検出された金属元素から発生箇所を推定すると、以下の通りでした。鉄、鉛、銅、クロム、錫、亜鉛・ギヤ、軸受等リン・添加剤カルシウム、バリウム、アルミニウム、ナトリウム、モリブデン・外部混入異物重量汚染度はmg/mlと汚染されていました。水分の混入が多すぎたため、粘度、水分は測定不能でした。酸価は油名が不明であったため、新油データとの比較ができず評価できませんでした。潤滑油および設備の劣化比較と傾向はフェログラフィーおよびSOAP-Tの結果から総合的に判断した結果、前回同様に傾向管理が必要な状態にあると考えられます。フェログラフィー【定量分析：Is値】水分が高すぎるため、Is値による定量評価はできませんでした。フェログラフィー【定性分析：摩耗粒子および摩耗形態観察】前回同様に鉄錆、砂、樹脂等が比較的多く観察されました。また今回はシビア粒子、疲労摩耗粒子が比較的多く観察されました。Iカップリング発光分光分析【SOAP-T】前回と比較して鉄がppmから.ppmに増加していました。計数汚染度は、水分の影響で測定不能でした。水分の混入が多すぎたため、粘度、水分は測定不能でした。酸価は前回に比較して.mgKOH/gから.mgKOH/gに上昇していることから、油劣化が進行している可能性があります。今後はIRの分析を追加し、劣化傾向を監視することを推奨します。
報告№109-09136 報告№112-00263 | 分析№109-001160 分析№112-001049 | 112-001049 | 潤滑油および軸受は継続使用可能な状態にあると判断します。今後は、本データを初期値として管理することを推奨します。、汚染状態、は良好でした。
報告№107-0158 報告№107-0158 | 分析№107-00889 分析№107-00889 | 107-00889 | 分析の結果、転がり軸受の寿命の指標となるフレーキングが発生していないことから、本軸受は継続使用可能な状態にあると判断します。但し、摩耗粒子形態観察で金属接触が厳しい場合に発生するμmサイズのシビア粒子が観察されました。観察されたシビア粒子は視野に個と少ないことから、現状の潤滑状態は正常と判断しますが、今後、更に摩耗が進行することが懸念されるため、ヶ月以内に再度分析を実施し、摩耗の進行状況を確認することを推奨します。一方、粘度はmm/sと新油のmm/sに比較して、粘度変化率は-.％で、当社推奨の管理限界値である±％を超えていました。IRの結果、新油と異なるピークが確認されたことから、粘度の低下は、異種油の混入が考えられました。今後、粘度が低下したことにより、軸受軌道面では油膜切れが発生し、フレーキングに進展することが懸念されるため、更油を実施することを推奨します。粘度はmm/sと新油のmm/sに比較して、粘度変化率は-.％で、当社推奨の管理限界値である±％を超えていました。IRの結果、新油と異なるピークが確認されたことから、粘度の低下は、異種油の混入が考えられました。粘度は当社推奨の管理限界値を超えていました。粘度はmm/sと新油のmm/sに比較して、粘度変化率は-.％で、当社推奨の管理限界値である±％を超えていました。水分は良好と判断します。水分はppmと管理限界値の以下にあり、良好と判断します。全酸価は良好と判断します。全酸価は.mgKOH/gと新油データの.mgKOH/gに比較して高い値であるものの、IRの結果で油劣化の兆候を示すカルボン酸が確認されていないことから、良好と判断します。IRは良好と判断します。IRの結果、油劣化の兆候を示すカルボン酸の吸収が確認されていないことから、継続使用可能な状態にあると考えられます。計数汚染度は良好と判断します。計数汚染度は良好と判断します。計数汚染度はNAS級と当社推奨の管理限界値のNAS級以内にあり、良好と判断します。重量汚染度はmg/mlでした。重量汚染度はmg/mlでした。機器の潤滑状態フェログラフィーの結果、金属接触が厳しい場合に発生するμmサイズのシビア粒子が観察されました。SOAPの結果、鉄が検出されました。SOAPの結果、摩耗により発生する鉄が検出されました。尚、油の添加剤成分であるリンが検出されました。D－SOAPの結果、鉄が検出されました。D－SOAPの結果、摩耗により発生する鉄が検出されました。フェログラフィーの結果、金属接触が厳しい場合に発生するμmサイズのシビア粒子が観察されました。異常摩耗の早期発見パラメータであるフェログラフィーのIs値が.と良好の範囲にあるものの、摩耗粒子形態観察の結果、金属接触が厳しい場合に発生するμmサイズのシビア粒子が観察されました。
報告№109-09136 報告№112-00204 | 分析№109-001160 分析№112-000824 | 112-000824 | 減速機は継続使用可能な状態にあると判断します。バックラッシによる評価ギヤ歯面の的確な摩耗状態の判断を行うため、減速機内部の各歯車の構造が確認できる図面、各ギヤの形式、歯形、モジュール、歯数、歯幅等の情報をご提供下さい。はフェログラフィーおよびSOAP／D－SOAPの結果から総合的に判断した結果、正常な状態にあると考えられます。フェログラフィー【定量分析：Is値】Is値は異常摩耗の早期発見パラメータのつで、摩耗粒子を定量化するために用います。今回のIs値はの乗と低い値でした。フェログラフィー【定性分析：摩耗粒子および摩耗形態観察】分析結果から比較的多く観察された粒子は、以下の通りでした。正常な摩耗粒子・潤滑状態が正常なマイルド摩耗により発生。Iカップリング発光分光分析【SOAP／D－SOAP】検出された金属元素から発生箇所を推定すると、以下の通りでした。鉄・ギヤ・軸受等リン・添加剤カルシウム、アルミニウム、ナトリウム・外部混入異物前回に比較して計数汚染度はNAS級からNAS級とランク上昇しているものの、当社推奨の管理限界値内にあり、良好でした。分析結果は良好と判断します。計数汚染度計数汚染度はNAS級と当社推奨の管理限界値のNAS級以下にあり、良好と判断します。重量汚染度は.mg/mlでした。は正常と判断します。SOAPSOAPの結果、摩耗により発生する鉄、油の添加剤成分であるリンが検出されました。D－SOAPD－SOAPの結果、摩耗により発生する鉄が検出されました。フェログラフィー異常摩耗の早期発見パラメータであるフェログラフィーのIs値がの乗と良好の範囲にあり、摩耗状態は正常と判断します。
報告№107-6026 報告№107-0395 | 分析№107-02108 分析№107-02079 | 107-02079 | 本トライボ診断は、前回分析以降の摩耗進行状況、汚染状況を確認する。【軸受の潤滑状態】トライボ診断の結果、前回同様に摩耗粒子形態観察の結果で、ベアリング転動面や外輪とベアリングケース間でフレッティングが発生しているものの、異常摩耗の早期発見パラメータであるフェログラフィーのIs値、SOAP／D－SOAPの鉄濃度は減少傾向にあることから、摩耗の安定が確認されました。又、転がり軸受の寿命の指標となるフレーキングの発生が確認されていないことから、現在のところ、ベアリングは継続使用可能な状態にあると判断します。フレッティングの影響で転がり軸受の寿命の指標となるフレーキングへ進展する場合があるため、今後も定期的にトライボ診断を実施し、摩耗の進行状況を監視することを推奨します。【油の汚染状況】計数汚染度がナトリウム級と当社推奨の管理限界値に到達し、重量汚染度がmg/mlでした。
報告№109-09287 報告№109-09287 | 分析№109-002064 分析№109-002064 | 109-002064 | 結論粘度の上昇およびスラッジの発生が確認されています。今後、これらの影響により摩耗が発生する可能性がありますので、予防処置として更油を推奨します。
報告№104-0214 | 分析№104-01518 | 104-01518 | トライボ診断により、機器軸受の潤滑状態、潤滑油の劣化状態を診断することを目的としました。分析の結果、観察された摩耗粒子には、非常に小さい領域が油膜切れを起こして発生した凝着摩耗が若干観られるものの、分析結果から求めた機器の潤滑状態、潤滑油の性状が共に良好である事から現在の潤滑状態は良好な潤滑状態にあると判断します。前回と今回の分析結果からメタルの摩耗速度を判断するため、下式で摩耗速度を求め、現時点における平均的な摩耗深さを求めたところ、摩耗の深さは軸受表面から.μmであることが推定されました。y＝×-x＋.・ここでy：平均的な摩耗深さx：運転時間本軸受がこの摩耗速度で、摩耗の限界に到達する時間、いわゆる限界使用時間を試算すると、軸受の表面粗さをsとした場合の余寿命は約万時間になると推定されます。このことから、潤滑状態は良好な潤滑状態であり、また、を示す全酸価、IRの各データが良好であることから、油も継続使用可能と判断します。尚、非常に小さな領域の油膜切れで発生している凝着摩耗が若干観察されたことから、定期的にトライボ診断を実施し、摩耗の進行速度を監視することが必要と判断します。
報告№109-09431 報告№109-09431 | 分析№109-002722 分析№109-002722 | 109-002722 | ・摩耗状態SOAP／D－SOAPの結果で前回に比較して増加した元素は鉄であり、観察された摩耗粒子は、疲労摩耗粒子、フレッティングにより発生するμm以下の赤錆、外部から混入したと思われる鉄錆等が比較的多く観察されました。本軸受内部で発生している摩耗形態は、疲労摩耗とフレッティングが混在していることが分かります。異常摩耗の早期発見パラメータであるフェログラフィーのIs値が前回のの乗から乗に桁減少し、転がり軸受寿命の指標としている摩耗粒子が観察されなかったことから、フレーキングは発生していないと判断できます。フレッティングは、軸と内輪内面軸受箱と外輪外面軌道輪と転動体の箇所で発生する可能性があります。フレッティング粒子は酸化して硬いため、軸受軌道面に噛み込んだ場合はその傷が疲労剥離の起点となり、フレーキングへと進展することが想定されます。・である粘度、水分、全酸価、IRの各データは良好でした。結論フレッティングによる摩耗の進行が僅か確認されていますが、現在のところ軸受および潤滑油は継続使用可能な状態にあると判断します。フレッティングによる摩耗の進行が懸念されるため、定期的に分析を実施し、摩耗の進行状況を確認されることを推奨します。次回分析の時期を理論的に求めたところ、最短で約時間となります。この時間は、油中汚染物が均一になるために必要とする時間であり、この時間を経過すれば、再分析の結果から状態の傾向を確認することが可能となりますので、これを参考に次回分析時期を検討されることを提案します。
報告№105-0200 | 分析№105-01406 | 105-01406 | 濾過前の試料油を分析した結果、RBOTがminと前回のminからmin減少していました。前回から約年でmin減少しており、この減少傾向から限界値に到達するのは年月と推定されました。今後、RBOTの減少率が大きくなる場合が考えられます。これらの障害発生に対する弊害を勘案の上、予防処置としてヶ月以内に再度分析を実施し、RBOTの減少率を確認されることを推奨します。
報告№104-0378 報告№105-5005 | 分析№104-02669 分析№105-00963 | 105-00963 | 分析の結果、軸受軌道面で異物の噛み込みにより発生した切削摩耗が発生していることが確認されました。摩耗形態の中で、特に切削摩耗は摩耗進行速度が速く注意が必要です。潤滑油中に異物が混入している場合、転がり軸受の寿命は分の程度に低下することが知られているため、延命化措置として、精密な濾過を実施し、油槽内の汚染物を除去されることを推奨します。尚、SOAPの結果で、ケイ素がppmとやや多く検出されており、砂などが混入したか、油の添加剤の消泡剤に使用されることの多いシリコン、或いは、シリコンベースのシール剤のシリコンが検出された可能性があります。消泡剤やシール剤の成分であれば潤滑に大きな問題とはならないと思われますが、砂などが混入している場合、前述の通り、転がり軸受の寿命の低下につながりますので、濾過が必要と判断します。これらのことは、計数汚染度がNAS級と当社推奨の管理限界値に到達していたこと異常摩耗の早期発見パラメータであるフェログラフィーのIs値がの乗とやや高く、摩耗粒子形態観察の結果、金属表面に微小突起や異物の噛み込みにより発生する切削粒子、金属接触が厳しい場合に発生するシビア粒子がやや多く観察されたことSOAPの結果、ケイ素がppmとやや多く検出されたこと以上のことから判断しました。振動データについて提供いただいた振動データのグラフからは、詳細な値が読み取れなく、且つ、周波数解析を実施していないため、詳細に検討することはできなかったが、ベアリングの損傷のパラメータとなる振動加速が年月に一旦増加し、その後やや高い値で横ばいになっています。今後、増加に転じる可能性がありますので、振動測定周期をヶ月にすることを推奨します。
報告№105-6050 報告№105-0418 | 分析№105-01529 分析№105-02752 | 105-02752 | 本試験は、トライボ診断を実施し、軸受の潤滑状態、汚染状況、油の劣化状態を確認することを目的としました。軸受の潤滑状態ベアリング軌道面の微小領域に疲労摩耗、保持器に摩耗が発生していることがわかりましたが、潤滑状態の過酷度のパラメータであるIs値は前回と同様の乗の領域にあり、また、転がり軸受の寿命の指標となるフレーキングの発生が確認されていないことから、現在のところ、ベアリングは継続使用可能な状態にあると判断します。油の汚染状況計数汚染度がNAS級以上、重量汚染度が.mg/mlと汚染されていました。油の劣化状態油の劣化状況を確認するために実施した粘度、水分、全酸価、IRの各データが良好であることから、この油は継続使用可能と判断します。
報告№108-0411 報告№110-00656 | 分析№108-02744 分析№110-003039 | 110-003039 | グリースの物理的性状グリースの物理的性状は、グリースの硬さや、徐々に温度を上昇させた恒温槽内でグリースが滴になって滴下する初滴温度、グリース中のスラッジの発生量などを判断パラメータに、ちょう度、滴点、全酸価、有機物・有機化合物として評価します。分析の結果、グリースの硬さを示すちょう度は、新グリース値のに比較してとほぼ変化はなく、また、グリースが滴になって滴下するときの温度を示す滴点が新グリース値のに比較して本試料はと高いものの、劣化の兆候として現れる有機物・有機化合物が見られなかった。グリース中のスラッジの発生量を示す全酸価は、新油値の.mgKOH/gに対して.mgKOH/gと高いものの、有機物・有機化合物の結果でグリース中の油が劣化した場合に発生するカルボン酸の発生は確認されなかった。以上のように、グリースの物理的性状の健全性を示す各パラメータは全て良好であり、グリースの劣化は確認されませんでした。グリースは継続使用可能な状態にあると判断します。
|  | 10302536 | 分析NO － 年月日 トライボシステム診断レポート会社名 ○○殿 分析項目 機種 新油 粘度指数 流動点 機番・使用箇所 ラインサブ 粘度 引火点 油名 キャッスルオートフルードDⅡ 水分 全塩基価 油種 車両用特殊潤滑油 全酸価 銅板腐食 採油日 年月日 NAS等級 粘度 他情報 重量汚染度 摩耗状態の判定良好注意要処置汚染状態の判定良好注意要処置良好注意要処置総合考察＜＞粘度指数はであった。粘度はmm/s、粘度は.mm/sであった。水分はであった。全酸価は.mgKOH/gであった。汚染度NAS級＜、重量汚染度.mg/mlであった。流動点はであった。引火点はであった。全アルカリ価は.mgKOH/gであった。銅板腐食はaであった。
報告№107-0079 報告№111-00582 | 分析№107-00355 分析№111-002722 | 111-002722 | 軸受は継続使用可能な状態にあると判断します。但し、汚染度が高いことから、以下の対策を推奨します。更油および油槽内の清掃油中の汚染度が高いことから、観察された摩耗粒子や異物等が軸受軌道面に噛み込み摩耗が進行することが懸念されます。本設備の油量はLと少ないことから、可能であれば更油を推奨します。また、更油をする際には、油槽内を清掃し、更油する油の汚染度がNAS級程度の清浄な油を更油することを併せて推奨します。定期的な分析摩耗の進行を監視するため、定期的に分析を実施し、摩耗の進行状況を確認することを推奨します。最適な採油方法本試料油は、機器停止中にドレンラインから採油されています。機器が停止している状態では、別紙油中粒子の沈降の影響に示すように油槽内で撹拌がなくなり固形物が沈降するため、油中汚染度は高くなると推定されます。今後の採油は、極力運転中もしくは停止直後の油槽中層部から実施されることを推奨します。フェログラフィー異常摩耗の早期発見パラメータとして摩耗粒子を定量化して評価するフェログラフィーのIs値は、潤滑状態がやや厳しいの乗でした。摩耗粒子の形態で比較的多く観察された粒子は、潤滑状態が正常な場合に発生する摩耗粒子異物の噛み込みにより発生する切削粒子金属潤滑部が局部的に油膜切れを起して発生するシビア粒子外部から混入したと思われる砂等でした。これらの摩耗粒子が観察された場合、潤滑部で発生している摩耗形態は、正常なマイルド摩耗異物による切削摩耗潤滑状態がやや厳しい凝着摩耗であることが分かります。摩耗形態の中でも切削摩耗は摩耗進行速度が速く、転がり軸受でこの摩耗形態が発生した場合には寿命が分の程度に低下することも知られており、切削摩耗により生じた軌道面の損傷が起点となって転がり軸受の寿命となるフレーキングに進展することから傾向監視による経過監視が必要です。Iカップリング発光分光分析供試の潤滑油を分析した結果、検出された金属元素は、鉄、リン、亜鉛、カルシウム、アルミニウム、ナトリウム、マグネシウムが検出されました。これらの検出された金属元素から発生箇所を推定すると鉄・ギヤ・軸受等リン、亜鉛・オイル添加剤カルシウム、アルミニウム、ナトリウム、マグネシウム・外部混入異物であると思われます。このうち、機械部品が摩耗したと思われる元素はのグループです。計数汚染度は当社推奨の管理限界値に到達し、重量汚染度は当社推奨の管理限界値を超えていました。D－SOAPで油の添加剤成分であるリン、亜鉛が検出され、フィルタ表面の異物観察で表面が茶褐色で金属片、鉄錆、砂等が観察されたことから、汚染度が高い要因は、摩耗とスラッジ、そして外部混入異物の影響と思われます。分析結果計数汚染度は当社推奨の管理限界値に到達し、重量汚染度は当社推奨の管理限界値を超えていました。計数汚染度計数汚染度はNAS級と当社推奨の管理限界値のNAS級に到達していました。重量汚染度は.mg/mlと当社推奨の管理限界値のmg/mlを超えていました。機器の潤滑状態フェログラフィーの結果、潤滑状態が正常な場合に発生する摩耗粒子、異物の噛み込みにより発生する切削粒子、金属潤滑部が局部的に油膜切れを起して発生するシビア粒子、外部から混入したと思われる砂等が比較的多く観察されました。SOAPSOAPの結果、摩耗により発生する鉄が検出されました。D－SOAPD－SOAPの結果、摩耗により発生する鉄が検出されました。フェログラフィー異常摩耗の早期発見パラメータであるフェログラフィーのIs値はの乗とやや高く、摩耗粒子の形態観察の結果、潤滑状態が正常な場合に発生する摩耗粒子、異物の噛み込みにより発生する切削粒子、金属潤滑部が局部的に油膜切れを起して発生するシビア粒子、外部から混入したと思われる砂等が比較的多く観察されました。
報告№109-09136 報告№110-00318 | 分析№109-001160 分析№110-001276 | 110-001276 | 当該設備の開閉装置は、分析の結果から極めて良好な潤滑状態であることが確認されたことから、少なくとも潤滑系統の補修は必要がないと判断できます。ただし、電磁弁などの動作障害が発生する可能性のあるスラッジが確認されたことから、障害発生の予防対策が必要と判断します。障害予防のため、以下の対策を推奨します。．スラッジの除去今後、バルブ類の動作障害やフィルタおよびストレーナの目詰まりが発生することが懸念されるため、発電所や下水道施設などで多くの実績のある当社製清浄分散剤TS－の投与と濾過を推奨します。フィルタの精度および影響本設備の油系統にはμmのリターンフィルタが設置されています。しかし、計数汚染度および重量汚染度の結果、油の汚染が確認されています。フィルタ性能が適正に発揮されていない可能性がありますので、フィルタ出口側から採油を実施し、フィルタの濾過効性能を確認することを推奨します。フィルタの影響による誤認を避けるため、全体油量と潤滑油ポンプ吐出量、そしてフィルタの濾過効率などをパラメータとして潤滑状態をより的確に評価する必要があります。そのため、フィルタ出口側からの採油を重ねて推奨します。
報告№109-09447 報告№113-00401 | 分析№109-002790 分析№113-001598 | 113-001598 | 分析の結果、は良好な範囲にあるものの、計数汚染度がNAS級とやや高い値でした。今後、油中の汚染物が軸受軌道面に噛み込み摩耗が進行することが懸念されるため、注意が必要です。軸受は継続使用可能な状態にあると判断します。但し、摩耗進行速度が速い切削摩耗が観察されたことから、将来的な摩耗進行の有無を確認するためにも傾向監視を継続することが有効です。更油今後、油中の汚染物が軸受軌道面に噛み込み摩耗が進行することが懸念されるため、更油を推奨します。定期的な分析今後懸念される切削摩耗の進行を監視するため、定期的に分析を実施することを推奨します。最適な採油方法本試料油は、機器停止中にドレンプラグから採油されているため、分析データが高濃度に出ていると推定されます。正確なデータによる診断を行うためにも、今後の採油は、極力運転中もしくは停止直後の油槽中層部から実施されることを推奨します。分析結果粘度、酸価は良好でした。水分は良好でした。計数汚染度計数汚染度は、NAS級とやや高い値でした。今後、油中の汚染物が軸受軌道面に噛み込み摩耗が進行することが懸念されるため、注意が必要です。は、フェログラフィーの結果から総合的に判断した結果、継続使用は可能ですが、今後の機器の機能を確認するためにも傾向管理が有用と考えます。フェログラフィー【定量分析：Is値】Is値は異常摩耗の早期発見パラメータのつで、摩耗程度を定量化するために用います。Is値はの乗と低い値でした。フェログラフィー【定性分析：摩耗粒子および摩耗形態観察】分析結果から観察された代表的な粒子は、以下の通りでした。切削粒子・異物や金属表面の微小突起による切削摩耗により発生。観察された摩耗粒子の中でも切削粒子は、将来的な摩耗の進行に繋がる可能性を示唆しているため、傾向監視が必要と思われます。摩耗形態の中でも切削摩耗は摩耗進行速度が速く、転がり軸受でこの摩耗形態が発生した場合には寿命が分の程度に低下することも知られており、切削摩耗により生じた軌道面の損傷が起点となって転がり軸受の寿命となるフレーキングに進展することから傾向監視による経過監視が必要です。切削摩耗の発生原因となる混入異物が残留している場合、この異物により切削摩耗が継続して発生する可能性があります。
報告№109-09136 報告№113-00467 | 分析№109-001160 分析№113-001944 | 113-001944 | 軸受は継続使用可能な状態にあると判断します。但し、SOAPで銅濃度が高いことから、以下の対策を推奨します。油劣化の確認今後、別紙鉱油の酸化に対する金属触媒の影響に示すように銅濃度の増加に伴い酸化速度が速まる可能性があるため、定期的に分析を実施し、油劣化の進行状況を確認することを推奨します。は、フェログラフィーおよびSOAP/D-SOAPの結果から総合的に判断した結果、継続使用は可能ですが、今後の機器の機能を確認するためにも傾向管理が有用と考えます。フェログラフィー【定量分析：Is値】Is値は異常摩耗の早期発見パラメータのつで、摩耗程度を定量化するために用います。前回に比較してIs値はのマイナス乗からマイナス乗に低下し、低い値でした。フェログラフィー【定性分析：摩耗粒子および摩耗形態観察】分析結果から観察された全ての粒子量は少でした。Iカップリング発光分光分析【SOAP/D-SOAP】検出された金属元素から発生箇所を推定すると、以下の通りでした。銅、ニッケル・軸受等リン、亜鉛・添加剤カルシウム、ナトリウム・外部混入異物銅の溶出SOAPの結果、銅がppmと、比較的高い値でした。銅の溶出箇所は、貴社ご提供の図面から判断するとデフレクターあるいはバッフルという部品と考えられます。これらの部品はオイルシールの役目を果たしていることから、溶出が継続した場合、シャフトとのギャップが増大し、油漏れの原因になることが懸念されます。巡視の際には油漏れと油面の低下に注意を払う必要があります。今後も銅の溶出が継続した場合、ギャップが増大することにより油漏れが発生し、さらには油面低下により潤滑不良が発生し、摩耗が進行する可能性が考えられます。また、別紙鉱油の酸化に対する金属触媒の影響に示すように、潤滑油の酸化劣化は、銅濃度の増加とともに加速することが分かっています前回に比較して計数汚染度はNAS級からNAS級にランク低下し、良好でした。重量汚染度は.mg/mlから.mg/mlに増加しているものの、当社推奨の管理限界値以下であり、良好でした。
報告№109-09094 報告№110-00147 | 分析№109-000879 分析№110-000535 | 110-000535 | は良好と判断します。尚、RBOTがminと新油値のminに比較してmin減少していました。このまま継続使用した場合、この減少傾向から限界値に到達するのは、別紙図RBOTの減少傾向に示すように年月と推定されました。残りの継続使用期間は、約年ヶ月であると予測されます。潤滑油は継続使用可能な状態にあると判断します。≪状態監視とパラメータ≫分析の目的および各分析のパラメータは以下の通りです。特性低下目的：油の分析結果から、や劣化傾向ならびに添加剤の消耗程度、残存寿命などを確認する。粘度JISK全酸価JISK赤外線吸収スペクトルJISK酸化安定度試験JISK汚染目的：油の分析結果から、砂塵あるいは水・異種油などによるや、異物混入の有無を確認する。水分JISK計数汚染度JISB重量汚染度JISB光学顕微鏡観察摩耗目的：油中の摩耗粒子を分析する事により、回転・摺動部の潤滑状態、摩耗劣化の程度、余寿命などを解析する。摩耗診断電子顕微鏡観察JISKX線マイクロアナリシス油中金属濃度）JISK≪分析結果≫特性低下粘度：良好粘度値mm/sの新油値mm/sに対する変化率は+％であり、当社推奨の管理限界値±％以内に留まっています。全酸価：良好全酸価.mgKOH/gは新油値の.mgKOH/g以内にあることから問題は無いと判断します。赤外線吸収スペクトル：良好酸化安定度試験：良好酸化安定度試験の結果、数値minは当社推奨の管理限界値min以上に留まっており、現時点での使用は可能と判断します。汚染水分：良好水分値.ppmは当社推奨の管理限界値以内に留まっています。計数汚染度：今回は実施していません。重量汚染度：今回は実施していません。光学顕微鏡観察：今回は実施していません。摩耗摩耗診断電子顕微鏡観察・X線マイクロアナリシス：今回は実施していません。油中金属濃度：今回は実施していません。
報告№108-5071 報告№111-00598 | 分析№108-02721 分析№111-002807 | 111-002807 | 潤滑油は継続使用可能な状態にあると判断します。但し、消泡性能が低下していることから、以下の対策を推奨します。追加分析消泡性能が低下した場合、ギヤ歯面での油膜形成に影響が出て摩耗が進展することがありますので、フェログラフィーおよびSOAP-Tを追加して摩耗により発生する油中金属濃度や潤滑状態を確認することを推奨します。泡立ち試験泡立ち試験の結果は、一般的には消泡性能が低下していると判断できる値の-でしたが、前回同様に新油値の-であるのに比較して高い値であったことから、消泡性能が低下していることが分かりました。今後の使用状況によっては油の酸化劣化が進行したり、ギヤ歯面およびベアリング軌道面で油膜切れが発生したりする場合があるため、消泡剤の添加による消泡性能の改善など何らかの対応が必要になると思われます。分析結果泡立ち試験の結果、消泡性能が低下していました。粘度粘度はmm/sと新油値mm/sに比較して、粘度変化率は-％で、当社推奨の管理限界値である±％以内にあり、良好と判断します。泡立ち試験泡立ち試験は-と新油値に比較して高い値でした。水分は.ppmと当社推奨の管理限界値の以下であり、良好と判断します。全酸価全酸価は.mgKOH/gと新油値.mgKOH/gに比較して高いものの、IRの結果で油劣化の兆候を示すカルボン酸の吸収が確認されていないことから、良好と判断します。
報告№109-09302 報告№109-09302 | 分析№109-002175 分析№109-002175 | 109-002175 | 泡立ち試験の結果は、一般的には消泡性能が低下していると判断できる値の-でしたが、新油値の-と同レベルにあったため、良好と判断しますまた、を示す粘度、水分、全酸価の各データが良好の範囲にあることから、本試料油は継続使用可能です。尚、水分がppmと新油値ppmに比較してやや高い値でした。使用油であるAlphasynPGは、ポリグリコールベースの合成ギヤオイルであるため、水分を吸収しやすい特性があります。そのため、今回は前回のppmからppm増加しppmとなっています。今後は、水分濃度の増加と、水分による腐食摩耗の発生に注意することを推奨します。機器の潤滑状態潤滑状態指数はの乗と濾過設備のない機器であれば正常な潤滑状態にあると判断できますが、ギヤボックスの油系統にはインラインフィルタとオフラインフィルタがあり、粒子の大部分は捕捉されることから、異常な摩耗状態が発生しても正常な潤滑状態にあると誤認してしまう可能性があります。潤滑状態を解析評価するには、フィルタの濾過効率を考慮する必要がありますが、今回の試料は解析評価に必要なメッシュサイズとポンプの吐出量が不明であるため定量的な評価を行うことができませんでした。そのため、発生した摩耗粒子の形態から解析を試みました。摩耗粒子の形態観察の結果、～μmサイズの鉄系摩耗粒子が比較的多く観察され、観察された粒子サイズから判断する潤滑状態は、直ちに異常となる潤滑状態ではありませんが、発生した摩耗痕が起点となって今後更に摩耗が進行することがあります。また、使用しているフィルタサイズによっては、μm以上の粒子がフィルタに捕捉されている可能性もあることから、可能であればヶ月後に再度分析を実施し、摩耗の進行状況を確認することを推奨します。尚、フィルタの捕捉の影響による誤認を避けるため、これまでの採油箇所に加え、インラインフィルタとオフラインフィルタの捕捉物も分析し、その結果から潤滑状態を評価することを提案します。フィルタ捕捉物の分析を実施する際には、フィルタ使用時間の情報をご提供いただけますようお願い致します。泡立ち試験の結果、消泡性能が低いと判断できる値であるものの、新油と同レベルにあると判断します。水分が新油に比較して高い値です。使用油であるAlphasynPGは、ポリグリコールベースの合成ギヤオイルであるため、水分を吸収しやすい特性があります。今後は、水分濃度の増加と水分の影響による腐食摩耗の発生に注意されることを推奨します。粘度粘度はmm/sと新油値.mm/sに比較して、粘度変化率は-％で、当社推奨の管理限界値である±％以内にあり、良好と判断します。粘度粘度は.mm/sとなっています。粘度指数粘度指数はとなっています。泡立ち試験泡立ち試験は-と新油と同レベルにあり、消泡性能が新油と同レベルにあると判断します。水分はppmと新油値より高い値となっています。全酸価全酸価はmgKOH/gと新油値.mgKOH/gに比較して高いものの、IRの結果で油劣化の兆候を示すカルボン酸の吸収が確認されていないことから、良好と判断します。機器の潤滑状態摩耗粒子の形態観察の結果、ギヤ歯面の摩耗で発生したと推定される～μmサイズの摩耗粒子が観察されています。摩耗粒子診断異常摩耗の早期発見パラメータである潤滑状態指数がの乗と正常の範囲にあるものの、摩耗粒子の形態観察の結果、ギヤ歯面の摩耗で発生したと推定される～μmサイズの摩耗粒子が観察されています。
報告№108-0227 報告№110-00732 | 分析№108-01664 分析№110-003427 | 110-003427 | 【評価：B＋】Iカップリング発光分光分析供試のタービン油を分析した結果、検出された金属元素は、油中金属濃度の結果表に示すように、銅、ニッケル、リン、亜鉛、カルシウム、ナトリウムが検出されました。これらの検出された金属元素から発生箇所を推定すると銅、ニッケル・軸受等リン、亜鉛・オイル添加剤カルシウム、ナトリウム・外部混入異物であると思われます。このうち、機械部品が摩耗したと思われる元素はのグループです。銅を使用した箇所の溶出・摩耗銅を使用した部分の溶出・摩耗が発生しています。亜鉛系添加剤を使用している潤滑油で銅が検出される場合、潤滑系統内でこれらの金属が亜鉛系添加剤の影響により溶出することが知られています。今回の検出は、この溶出と、摺動面の摩耗との双方によるものと考えられます。今後、別紙鉱油の酸化に対する金属触媒の影響に示すように濃度の増加に伴い酸化速度が速まる可能性があります。フェログラフィー異常摩耗の早期発見パラメータとして摩耗粒子を定量化して評価するフェログラフィーのIs値は、潤滑状態が正常なのマイナス乗でした。摩耗粒子の形態で比較的多く観察された粒子は、潤滑状態が正常な場合に発生する摩耗粒子でした。このような摩耗粒子が観察された場合には、潤滑部では正常なマイルド摩耗が発生していることが分かります。【評価：A】計数汚染度、重量汚染度は共に良好でした。【評価：A】IRの結果、新油のIRスペクトルと一致しない箇所が確認されました。異種油の混入または油名の誤りなどが考えられます。【評価：B＋】軸受および潤滑油は継続使用可能な状態にあると判断します。但し、銅がやや多く検出されており、摺動面の摩耗と潤滑油の劣化の進行が懸念されるため、定期的に分析を実施することを推奨します。なお、異種油の混入の有無と油名の再確認をお願いいたします。
報告№109-09094 報告№109-09094 | 分析№109-000933 分析№109-000933 | 109-000933_100127 | 分析の結果、有機物・有機化合物で検出されたピークには新グリースと異なるピークが検出されました。グリース名が違うか、或いは、異種グリースが混入した可能性が考えられますので、グリース名、異種グリース混入の可能性を確認する必要があります。≪状態監視とパラメータ≫分析の目的および各分析のパラメータは以下の通りです。特性低下目的：グリースの分析結果から、グリースの物理的性状や劣化傾向などを確認する。全酸価JISK赤外線吸収スペクトルJISKちょう度JISK滴点JISK摩耗目的：グリース中の摩耗粒子を分析する事により、回転・摺動部の潤滑状態、摩耗劣化の程度、余寿命などを解析する。摩耗診断電子顕微鏡観察JISKX線マイクロアナリシス油中金属濃度）JISK≪分析結果≫特性低下全酸価：良好全酸価.mgKOH/gは新油値の.mgKOH/g以内にあることから問題は無いと判断します。赤外線吸収スペクトル：良好ちょう度：良好ちょう度値と当社推奨の管理限界値であるから以内に留まっています。滴点：良好滴点はと新油値のに比較し高いものの問題は無いと判断します。摩耗摩耗診断電子顕微鏡観察・X線マイクロアナリシス：今回は実施していません。油中金属濃度：今回は実施していません。
報告№103-6016 | 分析№103-00485 | 103-00485 | 精点Aを実施した結果、摩耗粒子の形態観察の結果から局部的に厳しい金属接触が発生していた場合に発生するシビア摩耗粒子、球状粒子と呼ぶ粒子が若干観察されていますので、夏期ピーク前に精点Bを実施し、摩耗の進行状況を確認されることを推奨します。これらのことは、計数汚染度が、NAS級とやや高く、粒子分布を詳細に見てみると～μmの大型の粒子が多く、異常摩耗の早期発見パラメータであるフェログラフィーのIs値が、と良好の範囲にあるものの、摩耗粒子の形態観察の結果、金属接触が厳しい場合に発生するシビア粒子、金属接触が厳しく、且つ、摩擦熱が高い場合に発生する球状粒子、外部から混入した砂が見られたことから判断しました。
報告№109-09136 報告№110-00461 | 分析№109-001160 分析№110-002086 | 110-002086 | 金属元素と濃度の分析は、試料油を以上の高温で発光させ、その光を分光器で分光し、分光によって得られた光の強度と金属固有の波長とから元素を特定するIカップリング発光分光分析法）を用います。また摩耗状態は、SOAPにより求めた金属成分と濃度にフェログラフィー法による摩耗粒子分析とを加味して総合的に評価しますが、摩擦面の摩耗機構と摩耗状態の判断は摩耗粒子の形態と、異常摩耗の早期発見パラメータであるIs値により判断します。Iカップリング発光分光分析供試のディーゼルエンジン油を分析した結果、検出された金属元素は、油中金属元素の結果表に示すように、鉄、鉛、銅、クロム、錫、リン、亜鉛、カルシウム、アルミニウム、ケイ素、マグネシウムでした。これら検出された金属元素から発生箇所を推定すると、鉄、鉛、銅、クロム、錫・エンジン部品リン、亜鉛、カルシウム・オイル添加剤アルミニウム、ケイ素、マグネシウム・外部混入異物であると思われます。このうち、機械部品が摩耗したと思われる元素はのグループです。フェログラフィー摩耗粒子分析結果から観察された粒子は、潤滑状態が正常な場合に発生する摩耗粒子異物の切削作用で発生する切削粒子でした。潤滑状態と摩耗形態異常摩耗の早期発見パラメータとして摩耗粒子を定量化して評価するフェログラフィーのIs値は、潤滑状態が厳しいの乗となっていました。これらの結果から、シリンダ、ピストンリング、クランクメタル、カムローラの摺動部は、正常な潤滑状態であるマイルド摩耗と異物による切削摩耗が発生していることが分かりました。摩耗粒子の組成観察された摩耗粒子をSEM・XMAで観察した結果、鉄およびマンガンを含む粒子が比較的多く、主にシリンダ部の摩耗が多く発生していることが確認されました。汚染度計数汚染度計数汚染度はNAS級以上と汚染されていました。フィルタ表面の異物観察で金属片、鉄錆、砂等が観察されたことから、汚染度が高い要因は、摩耗、エンジンオイルの反応生成物、そして外部混入異物の影響と思われます。粒度分布粒度分布は.～μmの範囲にあり、.μmにピークが確認されました。水分はppmと当社推奨の管理限界値を超えていました。今後、水分の影響でエンジン内部に錆が発生し、その影響で摩耗が発生する懸念があります。対象設備は継続使用可能な状態にあるものの、潤滑油は水分が多く含まれていたため、以下の対策が必要です。傾向管理のための再分析Iカップリング発光分光分析で析出された金属元素のうち、エンジン部品から発生したのは鉄とクロム、そして軸受メタルとして使用されている銅と鉛ですが、特に注目すべき元素は銅と鉛です。一般に、ディーゼルエンジンのメタルの潤滑は、流体潤滑になるよう設計されていますので、健全な潤滑状態であれば油膜が正常に生成され、メタルの材質である銅や鉛が検出されることはありません。ただし、当該機のように停止時間が長く、稼働時間が短い非常用ディーゼルエンジンでは、長い停止時間の影響によりメタルの潤滑部の油膜が生成し難く、起動時には局部的に金属接触が発生しやすくなると思われます。今回検出された銅と鉛は、分析の結果から周速の遅い起動時、或いは停止時に発生していると推定されますが、メタル摩耗の発生が稼働中であるか、周速の遅い起動停止時であるかを知るには毎月の巡視点検時に追加で回実施し判定する必要があります。再分析の周期は、試運転時間が分以上経過していれば可能となりますので予防保全のためにも傾向監視を推奨します。更油或いは部分更油による水分濃度の調整水分の影響により金属表面で腐食摩耗が発生し、発生した鉄錆等の粒子が潤滑部に噛み込み摩耗が進行することがありますので、更油或いは部分更油などにより相対的に水分濃度を低くするなどの方法を推奨します。
報告№107-6029 報告№107-0417 | 分析№107-02237 分析№107-02288 | 107-02288 | 、汚染度、軸受の潤滑状態を確認する。今回の採油は、恒設ドレンラインから機器停止中に全量抜き取り時に合わせて実施している。抜き始め、抜き終わりなど採油のタイミングが不明のため、油中粒子が均一に分散している油循環中に比較し沈降の影響を受け、分析データが高濃度に出る可能性があると思われます。分析の結果、循環中の採油に比較してデータが高目に出る可能性があるにも関わらず、異常摩耗の早期発見パラメータがのマイナス乗と良好の範囲にあり、且つ、SOAP／D－SOAPで摩耗により発生した金属元素がほとんど検出されていないことから、機器の潤滑状態は正常であることが確認されました。又、油の基本特性を示す粘度、水分、全酸価、IRの各データは全て良好の範囲にあり、この油は継続使用可能と判断します。但し、D－SOAPでA海水ポンプモータ同様に亜鉛が検出されました。この原因は、SOAPで亜鉛が検出されたことから、この亜鉛が析出してスラッジとなった亜鉛メッキなどの亜鉛を多く含む箇所が剥離した以上のことが考えられました。現時点では軸受の潤滑には影響はほとんどないと思われますが、亜鉛を含む材料を使用した箇所を調査するとともに、定期的にトライボ診断を実施し、亜鉛増加の有無を確認することを推奨します。機器の潤滑状態をより正確に知るには、粒子の沈降の影響を極力抑え、油中粒子が均一な分散状態に近い状態での採油が望ましく、そのため対象機器の運転中、または停止直後に採油を実施されることを併せて推奨します。
報告№107-0485 報告№107-0485 | 分析№107-02878 分析№107-02878 | 107-02878 | 分析の結果、前回と同様に摩耗粒子の形態観察で～μmサイズの微小な疲労摩耗粒子が比較的多く観察され、異常摩耗の早期発見パラメータであるIs値が減少傾向を示していました。また、同様に計数汚染度、SOAP／D－SOAPの鉄濃度が減少傾向にあることが確認されたことから、摩耗は安定していると判断します。これらのことは、前回と同じく摩耗粒子形態観察の結果、～μmサイズの微小な疲労摩耗粒子が比較的多く観察されたこと異常摩耗の早期発見パラメータであるフェログラフィーのIs値がの乗から乗に桁減少したこと計数汚染度、SOAP／D－SOAPの鉄濃度に大きな変化はないこと以上のことから判断しました。計数汚染度は良好と判断します。計数汚染度は良好と判断します。計数汚染度はNAS級と当社推奨の管理限界値のNAS級以内にあり、良好と判断します。重量汚染度は.mg/mlでした。重量汚染度は.mg/mlでした。機器の潤滑状態フェログラフィーの結果、～μmサイズの微小な疲労摩耗粒子が観察されました。SOAPの結果、鉄および銅が検出されました。SOAPの結果、摩耗により発生した鉄および銅が検出されました。又、油の添加剤成分であるリン、亜鉛が検出されました。D－SOAPの結果、鉄が検出されました。D－SOAPの結果、摩耗により発生する鉄が検出されました。フェログラフィーの結果、～μmサイズの微小な疲労摩耗粒子が観察されました。フェログラフィーの結果、異常摩耗の早期発見パラメータであるIs値がの乗と良好の範囲にあり、摩耗粒子形態観察の結果、～μmサイズの微小な疲労摩耗粒子が観察されました。
報告№108-5071 報告№111-00277 | 分析№108-02721 分析№111-001308 | 111-001308 | 潤滑油は継続続使用可能な状態にあると判断します。但し、今後は障害予防を目的に以下の対策を推奨します。消泡性能が低下した場合、ギヤ歯面での油膜形成に影響が出て摩耗の発生が進展することがあります。今後は消泡性能低下の影響により摩耗が進展する可能性がありますので、フェログラフィーおよびSOAP-Tを追加することを推奨します。泡立ち試験の結果は、-と新油値が-であるのに比較して高い値となっていたことから、消泡性能が低下していることが分かりました。今後の使用状況によっては油の酸化劣化が進行したり、ギヤ歯面およびベアリング軌道面で油膜切れが発生したりする場合があるため、消泡剤の添加による消泡性能の改善など何らかの対応が必要になると思われます。分析結果泡立ち試験の結果、消泡性能が低下していることが確認されました。粘度粘度は.mm/sと新油値mm/sに比較して、粘度変化率は-％で、当社推奨の管理限界値である±％以内にあり、良好と判断します。泡立ち試験泡立ち試験は-と新油に比較して高い値でした。水分はppmと当社推奨の管理限界値の以下であり、良好と判断します。全酸価全酸価は.mgKOH/gと新油値.mgKOH/gに比較して高いものの、IRの結果で油劣化の兆候を示すカルボン酸の吸収が確認されていないことから、良好と判断します。
報告№109-09136 報告№110-00070 | 分析№109-001160 分析№110-000235 | 110-000235_100514修正 | 汚染度、潤滑状態は良好であり、分析結果からはストレーナが目詰まりを起こす原因に関するデータは確認されませんでした。結論ストレーナ目詰まりの原因となる汚染度の上昇やスラッジの発生などは確認されませんでした。通常、今回のような分析データであればストレーナの目詰まりは発生しませんが、ストレーナの目詰まりがあるとすればその要因は、添加剤に使用されている亜鉛系添加剤の劣化によるスラッジ発生が考えられます。タービン油に使用されている亜鉛系添加剤は、酸化防止と油性向上を目的として添加されていますが、添加剤はその機能を十分に発揮するため圧力や温度変化に対して結合分子が切断しやすく設計されています。圧油系統においては、ギヤポンプ内の吸入工程と圧縮工程で圧力変動が常時発生しており、亜鉛系添加剤はこのポンプ内部で生じる圧力変化により比較的簡単に結合分子が切断されスラッジとしてスラッジとなってしまいます。亜鉛系添加剤が劣化して生成したスラッジは粘着性があり、油温が低下するとそれまで溶解していたスラッジは析出しやすくなり、結果として配管やバルブの狭いギャップ、そしてストレーナ等メッシュ部などに粘着し目詰まりの原因となることがあります。今回、分析データでは計数汚染度と重量汚染度は非常に清浄ですが、使用されている添加剤の性質からみると濾過だけでは除去し切れていない可能性があり、運転を再開した場合再発してしまうことも考えられます。また、この他の要因としては、環境の影響が考えられます。それは、大気中の湿度が高い場合、油槽内部や油系統内部に結露が発生し、その結露水によりスラッジが発生してストレーナの目詰まりを起すものです。原因を絞り込むために、目詰まりが発生したストレーナの付着物を分析し、付着物成分を特定して原因を解明することを推奨します。なお、油中に発生するスラッジは、通常機器運転中の油温が高い状態では溶解しており影響はありません。機器が長期間停止し、その影響で温度が低下してスラッジが析出し、配管やバルブ類に粘着して障害につながりやすくなります。そのため、障害発生時の油温の変化に関する情報をご提供下さい。
報告№109-09313 報告№109-09313 | 分析№109-002214 分析№109-002214 | 109-002214 | 潤滑油および本機器は、現在のところ継続使用可能と判断できますが、摩耗進行速度が速い切削摩耗や凝着摩耗が継続して発生する可能性もあり、また転がり軸受の疲労摩耗が進展することが懸念されるため、再度分析を実施し摩耗の進行状況を確認することを推奨します。再分析により摩耗の進行がなければ通常の分析周期で管理して下さい。次回分析時期は、理論的に計算したところ運転時間が時間以上経過すれば摩耗の進行状況を確認することができますので、このことを参考に決定されることを推奨します。は良好と判断します。粘度は良好と判断します。粘度はmm/sと新油値mm/sに比較して、粘度変化率は+.％で、当社推奨の管理限界値である±％以内にあり、良好と判断します。水分は良好と判断します。水分はppmと当社推奨の管理限界値の以下であり、良好と判断します。全酸価は良好と判断します。全酸価はと新油値.mgKOH/gに比較して僅かに高いものの、IRの結果で油劣化の兆候を示すカルボン酸の吸収が確認されていないことから、良好と判断します。IRの結果、良好と判断します。IRの結果、油劣化の兆候を示すカルボン酸の吸収が確認されていないことから、良好と判断します。計数汚染度はやや高い値となっています。計数汚染度はやや高い値となっています。計数汚染度はNAS級と当社推奨の管理限界値のNAS級以内にあるものの、やや高い値となっています。重量汚染度は良好と判断します。重量汚染度は.mg/mlと当社推奨の管理限界値のmg/ml以内にあり、良好と判断します。機器の潤滑状態摩耗粒子診断の結果、異物の噛み込みなどで発生する切削粒子、金属接触が厳しい場合に発生するシビア粒子、外部から混入したと思われる樹脂等がやや多く観察されています。SOAPによる油中金属濃度の結果、良好です。SOAPによる油中金属濃度の結果、油の添加剤成分であるリンが検出されています。SOAPによる油中金属濃度の結果、鉄が検出されています。SOAPによる油中金属濃度の結果、鉄、外部から混入したと思われるカルシウム、ナトリウムが検出されています。摩耗粒子診断の結果、異物の噛み込みなどで発生する切削粒子、金属接触が厳しい場合に発生するシビア粒子、外部から混入したと思われる樹脂等がやや多く観察されています。異常摩耗の早期発見パラメータであるIs値がの乗とやや高く、摩耗粒子の形態観察の結果、異物の噛み込みなどで発生する切削粒子、金属接触が厳しい場合に発生するシビア粒子、外部から混入したと思われる樹脂等がやや多く観察されています。
報告№107-4543 報告№107-4543 | 分析№107-02132 分析№107-02139 | 107-02139 | トライボ診断の結果、全てのデータが良好であることから、この油は継続使用可能と判断します。は良好と判断します。粘度は良好。粘度は.mm/sと新油値mm/sに比較して、粘度変化率は-％で、当社推奨の管理限界値である±％以内にあり、良好と判断します。粘度はmm/sでした。粘度はmm/sでした。粘度指数はでした。粘度指数はでした。水分は良好。水分はppmと当社推奨の管理限界値の以下であり、良好と判断します。全酸価は良好。全酸価はmgKOH/gと新油値mgKOH/g以内であり、良好と判断します。
報告№109-09136 報告№111-00193 | 分析№109-001160 分析№111-001023 | 111-001023 | RBOT値が当社推奨の管理限界値を下回っていました。今後酸化防止剤が減少することで基油の劣化が進行することが予想されるため、今回の採油後に更油を実施していなければ更油を推奨します。なお、油名に間違いはない思いますが、無添加タービン油を使用している場合、今回と同様のデータとなることもありますので、念のためご確認下さい。RBOTがminと当社推奨の管理限界値を下回っていました。今後酸化防止剤が減少することで基油の劣化が進行することが予想されます。油の余寿命は、使用油の使用期間または使用時間が不明であったため、ご依頼の油の余寿命に関する検討は行えませんでした。可能であれば、使用期間、あるいは使用時間の情報をご提供下さい。水分は良好でした。
報告№108-6013 報告№108-6528 | 分析№108-00576 分析№108-00706 | 108-00706 | 初期試験を実施した結果、摩耗の安定が確認され、潤滑油も継続使用可能と判断します。これらのことは、前回に比較して、計数汚染度はランク増加しているものの良好の範囲にあり、SOAP／D-SOAPの鉄および錫濃度に変化がないこと異常摩耗の早期発見パラメータであるフェログラフィーのIs値がのマイナス乗と良好の範囲にあること以上のことから判断しました。
報告№102-6055 報告№102-6055 | 分析№102-00920 分析№102-00920 | 102-00920 | 精点Aを実施した結果、計数汚染度、SOAP/D－SOAP、フェログラフィーを除く項目は良好でした。計数汚染度の結果、NAS級と管理基準値に到達していました。SOAP/D－SOAPの結果、メタルの主成分である錫が多く検出され、また、フェログラフィーの形態観察の結果からはホワイトメタルが多く確認されていることから、汚染要因は、軸受メタルの摩耗によるものと考えられました。メタルの摩耗体積及び平均的な摩耗深さをSOAPの錫濃度ppmと油量Lを下式及びに代入し求めました。 ・式 ・式 計算の結果、摩耗深さがμmですので、一般的なメタル表面粗さがsとすると、Aメタルほどではないものの、局部的に鏡面になっている部分が発生し、油膜が形成できにくい状況になっていると推定されました。又、年ヶ月でメタルがμm摩耗していますので、摩耗速度は、.μm／月であり、メタル表面粗さのμmに到達するのは、ヶ月となりますので、少なくとも年に度、精点Bを実施し、摩耗の進行状況を把握する必要があったことがわかります。以上のことから、今後、起動時に油膜切れを起こし易くなりますので、注意が必要です。又、なるべく早い時期にメタルの開放点検を実施されることを推奨します。尚、SOAP/D－SOAPの結果、オイルリングの主成分である銅が検出され、フェログラフィーの摩耗粒子の形態観察の結果、銅系粒子が比較的多く見られることから、オイルリングに振れ回りが発生していると考えられますので、巡視の際にオイルリングの回転状況を確認されることを併せて推奨します。
報告№106-6023 報告№106-8005 | 分析№106-00388 分析№106-00649 | 106-00649 | 油圧ポンプで動作不良が発生した。油圧ポンプで動作不良が発生した油の性状および汚染度を確認する。分析の結果、計数汚染度を除く項目は良好でした。計数汚染度が油圧配管バルブのNAS級に比較してNAS級とランク高い値を示していました。各レンジを確認したところ～μmレンジが.倍、μm以上のレンジが倍になっており、その他のレンジに変化は確認されませんでした。μmを超えるサイズの摩耗粒子が発生する場合、潤滑状態が急変し厳しい潤滑状態になっていることがあります。今回、SOAP／D－SOAPを実施していないため、この大きな摩耗粒子の成分を特定できていません。大きなサイズの粒子は、採油時に誤って混入した場合が考えられますが、厳しい金属接触が発生している場合もあります。粒子成分の特定と発生原因を知るため、フェログラフィー、SOAP／D－SOAPを追加分析し、汚染物の内容を確認することを推奨します。今回の採油は、機器停止時間以上経過後に給油口から実施しているため、油循環中の採油に比較して油中粒子が沈降して低濃度になっている部分を採油していると考えられます。したがって、油が循環している状態で採油を実施した場合に比較して、分析データが低くなり、異常な状態を見落としてしまう可能性がありますので、今後の採油は、停止直後、或いは、油循環中に採油を実施されることを併せて推奨します。
報告№104-0378 報告№105-6035 | 分析№104-02669 分析№105-01275 | 105-01275 | 回目の初期試験を実施した結果、オイルリングの摩耗の進行が確認されました。オイルリングの摩耗はオイルリングの振れ回りが原因と思われます。今後、潤滑油を適正にかきあげることができなくなるなどの原因で油膜切れを発生させることが懸念されるため、巡視の際にオイルリングの回転状況を確認すると共に濾過を実施されることを推奨します。これらのことは、計数汚染度は、前回に比較してNAS級からNAS級以上にランク上昇し、当社推奨の管理限界値を超えていたこと異常摩耗の早期発見パラメータであるフェログラフィーのIs値が.と良好の範囲にあるものの、摩耗粒子形態観察の結果、銅合金がやや多く観察されたことD－SOAPの結果、前回に比較してオイルリングの主成分である銅がからppmに上昇したこと以上のことから判断しました。
報告№109-09136 報告№112-00037 | 分析№109-001160 分析№112-000094 | 112-000094 | 潤滑油および軸受は継続使用可能な状態にあると判断します。前回に比較してSOAP／D－SOAPの結果で、鉄および錫濃度に変化はありませんでした。Is値は異常摩耗の早期発見パラメータのつで、摩耗粒子を定量化するために用います。前回に比較してIs値はのマイナス乗から変化はなく、潤滑状態は正常と判断できます。前回に比較して計数汚染度はNAS級から等級に変化はなく、良好でした。．前回同様にIR、RBOTの各データは良好でした。
報告№105-0052 報告№105-0052 | 分析№105-00376 分析№105-00376 | 105-00376 | 分析の結果、全てのデータが良好であることから、この油は継続使用可能であり、潤滑状態も正常と判断します。は良好と判断します。粘度は良好と判断します。粘度は.mm/sと新油値mm/sに比較して、粘度変化率は+％で、当社推奨の管理限界値である±％以内にあり、良好と判断します。水分は良好と判断します。水分はppmと当社推奨の管理限界値の以下であり、良好と判断します。全酸価は良好と判断します。全酸価は.mgKOH/gと当社推奨の管理限界値の.mgKOH/g以内にあり、良好と判断します。IRの結果、良好と判断します。IRの結果、油劣化の兆候を示すカルボン酸の吸収が確認されていないことから、良好と判断します。は良好と判断します。計数汚染度は良好と判断します。計数汚染度はNAS級と当社推奨の管理限界値のNAS級以内であり、良好と判断します。重量汚染度は良好と判断します。重量汚染度は.mg/mlと当社推奨の管理限界値のmg/ml以内であり、良好と判断します。機器の潤滑状態機器の潤滑状態は正常と判断します。SOAPの結果は良好です。SOAPの結果、油の添加剤成分であるリンがppm、外部から混入したと思われるケイ素がppm検出されました。D－SOAPの結果は良好です。D－SOAPの結果、鉄が、外部から混入したと思われるカルシウムが検出されました。フェログラフィーの結果は良好です。異常摩耗の早期発見パラメータであるフェログラフィーのIs値が.と良好の範囲にあり、潤滑状態は良好と判断します。
報告№108-6534 報告№108-6534 | 分析№108-01547 分析№108-01547 | 108-01547 | 分析の結果、軸受の潤滑状態は正常と判断します。但し、SOAPの結果、銅が検出されており、銅を使用した部分の溶出が発生していると考えられます。この溶出は検出された亜鉛系添加剤の成分と銅が反応し、溶出することが知られています。銅濃度は別紙鉱油の酸価に対する金属触媒の影響に示すように銅濃度が増加すると酸化速度が速まりますので、酸化劣化の進行状況を油分析により監視されることを推奨します。油の劣化状況をより精密に判定するには新油との比較が必要です。今後、油劣化の予測を行う場合、新油データが必要ですので、現在使用している貴社保有の新油をご提供下さい。粘度は良好と判断します。粘度はmm/sでした。また、VGの規格値内にあることから良好と判断します。尚、粘度は、現在使用している貴社保有の新油分析結果を基準に管理する方法が望ましく、新油をご提供下さい。水分は良好と判断します。水分はppmと当社推奨の管理限界値の以下であり、良好と判断します。全酸価は判定出来ませんでした。全酸価は.mgKOH/gでした。尚、全酸価は、現在使用している貴社保有の新油分析結果を基準に管理する方法が望ましく、新油をご提供下さい。IRの結果、良好と判断します。IRの結果、油劣化の兆候を示すカルボン酸の吸収が確認されていないことから、良好と判断します。但し、このIRも全酸価と同様に新油データとの比較による判断が必要ですので、現在使用している新油を分析することを推奨します。は良好と判断します。計数汚染度は良好と判断します。計数汚染度はNAS級と当社推奨の管理限界値のNAS級以内であり、良好と判断します。重量汚染度は良好と判断します。重量汚染度は.mg/mlと当社推奨の管理限界値のmg/ml以内であり、良好と判断します。粒度分布は以下の通りでした。粒度分布は油中粒子濃度が低く、適正な散乱強度がえられず正確な測定ができませんでした。機器の潤滑状態SOAPによる油中金属濃度の結果、銅が検出されました。SOAPによる油中金属濃度の結果、銅が検出されました。SOAPによる油中金属濃度の結果、油の添加剤成分であるリン、亜鉛が検出されました。一方、銅が検出されました。銅を使用した部分の溶出が発生していると考えられます。この溶出は検出された亜鉛系添加剤の成分と銅が反応し、溶出することが知られています。銅濃度は別紙鉱油の酸化に対する金属触媒の影響に示すように銅濃度が増加すると酸化速度が速まりますので、酸化劣化の進行状況を全酸価の変化で監視されることを推奨します。SOAPによる油中金属濃度の結果、良好です。SOAPによる油中金属濃度の結果、外部から混入したと思われるカルシウムが検出されました。フェログラフィーの結果は良好です。異常摩耗の早期発見パラメータであるフェログラフィーのIs値がのマイナス乗と良好の範囲にあり、潤滑状態は正常と判断します。
報告№109-09136 報告№112-00589 | 分析№109-001160 分析№112-002473 | 112-002473_date130409 | 分析の結果、潤滑油の劣化は確認されていないことから、継続使用可能な状態にあると判断します。但し、油中の汚染度が高く、汚染物が軌道面に噛み込み摩耗が進行することが懸念されるため、以下の対策を推奨します。軸受分析の結果、軸受は継続使用可能な状態にあると判断します。但し、疲労摩耗が発生しており、今後も摩耗の進行を傾向監視するため、以下の対策を推奨します。更油および油槽内の清掃潤滑油が汚染されていることから、油槽内は汚染されていると思われますので、更油と油槽内の清掃を推奨します。更油する際には、新油もNAS級程度の清浄な潤滑油を更油することを推奨します。定期的な分析定期的に分析を実施することにより、データの変化から異常の兆候を早期に発見することが可能となります。また、今回は対象設備の初回分析であるため、あと最低でも回分析を実施し、分析データの変化から今後の分析周期を検討することを推奨します。今後、疲労摩耗の進行が懸念されるため、出来るだけ早めに回目の分析を実施することを推奨します。は、劣化はなく良好と判断します。粘度粘度は、.mm/sと新油値.mm/sに比較して、粘度変化率は-.％で、当社推奨の管理限界値である±％以内であり、良好と判断します。水分は、ppmと当社推奨の管理限界値の以下であり、良好と判断します。酸価は、.mgKOH/gと新油値.mgKOH/g以下であり、良好と判断します。IRIRチャートの結果、新油と使用油のスペクトルパターンはほぼ一致し、また、油劣化の兆候を示すカルボン酸の吸収が確認されていないことから、良好と判断します。計数汚染度、重量汚染度は共に、当社推奨の管理限界値を超えており、油中の汚染度は高い値でした。計数汚染度計数汚染度は、NAS級以上と当社推奨の管理限界値NAS級を超えていました。重量汚染度は、mg/mlと当社推奨の管理限界値mg/mlを超えていました。光学顕微鏡写真重量汚染度で濾過したフィルタ表面上の夾雑物を光学顕微鏡で観察した結果、金属片、鉄錆、砂等が観察されました。はフェログラフィーおよびSOAP-Tの結果から総合的に判断した結果、継続使用は可能ですが、機器の機能を保持するためにも傾向管理が有用と考えます。フェログラフィー【異常摩耗指数：Is値】Is値は異常摩耗の早期発見パラメータのつで、摩耗粒子を定量化するために用います。今回のIs値はの乗と高い値でした。フェログラフィー【定性分析：摩耗粒子および摩耗形態観察】観察された摩耗粒子は、以下の通りでした。正常な摩耗粒子・潤滑状態が正常なマイルド摩耗により発生。疲労摩耗粒子・繰返し応力を受けて発生。フリクションポリマ・局部的に高圧・高温となる場合に発生。赤錆・外部から混入したと考えられます。Iカップリング発光分光分析【SOAP-T】検出された金属元素から発生箇所を推定すると、以下の通りでした。鉄、亜鉛・軸受等リン・添加剤カルシウム、バリウム、ナトリウム、モリブデン・外部混入異物
報告№106-6023 報告№106-4556 | 分析№106-00388 分析№106-01575 | 106-01575 | トライボ診断の結果、増速機は継続使用可能な状態にあると判断できるものの、スラッジや摩耗粒子の増加が確認されており、ストレーナの目詰まり発生に注意が必要である。分析の結果、前回に比較して重量汚染度が.mg/mlからmg/mlに上昇して高い値を示していた。重量汚染度の上昇原因となっている汚染物は、添加剤成分のモリブデン、マグネシウム、亜鉛、リンがスラッジとして析出し、これに摩耗で発生した鉄、銅などが混合して粘性のあるスラッジになっていると推定された。これらのことは、異常摩耗の早期発見パラメータである潤滑状態指数はの乗と高いものの、摩耗の形態はマイルド摩耗と呼ぶ比較的小さな粒子が大勢を占めること計数汚染度は当社推奨の管理限界値を超え、重量汚染度がmg/mlと高い値を示し、フィルタ表面が茶褐色になっていること油中金属濃度の結果、ギヤやベアリングなどの鉄系材料の摩耗、モリブデン、マグネシウム、亜鉛、リンなどの添加剤の析出が検出されたこと以上のことから判断した。
報告№106-0025 報告№106-5016 | 分析№106-00118 分析№106-00877 | 106-00877 | 精点Aを実施した結果、摩耗は安定し、潤滑油も継続使用可能と判断します。これらのことは、前回に比較して、計数汚染度はランク減少したことSOAP／D-SOAPの鉄及び錫濃度に変化がないこと異常摩耗の早期発見パラメータであるフェログラフィーのIs値が.と良好の範囲にあることを示す粘度、水分、全酸価、IR、RBOTの各データが良好の範囲にあること以上のことから判断しました。
報告№102-5005 | 分析№102-02131 | 102-02131 | 分析の結果、僅かにメタルの摩耗が確認されたものの、メタルは継続使用可能な状態にあると判断します。但し、油中には外部から混入した砂、鉄錆等の硬い異物が多く観察されており、この異物が軸受摺動面に噛み込み、摩耗が進行する場合あるため、油槽内部の清掃と油の濾過を実施されることを推奨します。それは、計数汚染度、重量汚染度が共に当社推奨の管理限界値を超え汚染されたことSOAP／D－SOAPで鉄及び錫が検出され、フェログラフィーで外部から混入した異物が多く観察されたことから判断しました。尚、水分濃度がppmと当社推奨の管理限界値内にあるものの、やや高い値です。潤滑油中の水分がを超えて使用した場合、水分の影響で摩耗が促進することがありますし、また、発錆の可能性があります。水分濃度が高い原因は、使用温度が+～-の広範な温度範囲で使用しているため、油槽内で結露が発生しているためと考えられます。水分の混入原因を除去することはできませんので次善の策として、発生した錆を常時濾過により除去し、錆が軸受摺動面に噛み込み摩耗が進行することを抑えることを推奨します。
報告№109-09136 報告№113-00464 | 分析№109-001160 分析№113-001929 | 113-001929 | 潤滑油は継続使用可能な状態にあると判断します。粘度、全酸価、IR、RBOTの各データは良好でした。尚、別紙RBOTの減少傾向から油の余寿命を求めた結果、本試料は直近の更油から起算して年月まで使用可能であることが分かりました。水分は良好でした。
|  | 113-000494 | 対象設備は継続使用可能な状態にあると判断します。但し、水分濃度が前回に比較して増加傾向にあり、水分の混入が継続していることが推定されます。また、粘度の低下が確認されました。粘度が低下した原因は、異種油の混入がまず考えられ、今回ご提供いただいた、混入した疑いがある作動油を分析し、診断を行いました。作動油は、SOAPの結果でリン、亜鉛、カルシウムが検出されたため、これらが添加剤として含まれていると判断できます。よって、もし作動油が混入しているのであればこれらの添加剤成分が、本試料油から検出されることになります。しかし、本試料油からは亜鉛が検出されなかったことから、作動油は混入していないことが判断できます。異種油の混入の可能性がないとすれば、粘度が低下した原因は、水分の混入によるものと推定されます。更油粘度低下が確認されており、潤滑部で油膜切れなどによる摩耗の発生が懸念されます。また、水分濃度が高いことから、金属表面で腐食摩耗が発生し、発生した鉄錆等の粒子が潤滑部に噛み込み摩耗が進行することがあります。これらの予防処置として更油を推奨します。また、水分が増加傾向にあることから、水の混入経路の特定と処置されることを推奨します。定期的な分析今後懸念される凝着摩耗、疲労摩耗の進行を監視するため、定期的に分析を実施することを推奨します。はフェログラフィーおよびSOAPの結果から総合的に判断した結果、傾向管理が必要な状態にあると考えられます。フェログラフィー【定量分析：Is値】Is値は異常摩耗の早期発見パラメータのつで、摩耗程度を定量化するために用います。今回のIs値はの乗と高い値でした。フェログラフィー【定性分析：摩耗粒子および摩耗形態観察】分析結果から比較的多く観察された粒子は、以下の通りでした。シビア粒子・潤滑状態がやや厳しい凝着摩耗により発生。金属潤滑部が局部的に油膜切れを起していると考えられます。疲労摩耗粒子・繰返し応力を受けて発生。観察された摩耗粒子の中でもシビア粒子は、将来的な摩耗の進行に繋がる可能性を示唆しているため、傾向監視が必要と思われます。シビア粒子は、凝着摩耗に分類されます。この摩耗粒子は、摺動面で凝着、破断を繰り返し、この過程で生じる移着粒子が成長して摩耗粒子となります。そのため、摺動面では局部的に油膜切れが発生していることを示しています。この状態が継続した場合、摩耗粒子のサイズは徐々に大型化していき、設備の損傷に至る場合がありますので、傾向監視が必要です。Iカップリング発光分光分析【SOAP】検出された金属元素から発生箇所を推定すると、以下の通りでした。鉄、ニッケル、錫・ギヤ、軸受等リン・添加剤カルシウム、ナトリウム・外部混入異物尚、新油に含まれていないカルシウムがppmと高い値で検出されました。添加剤の投与または異種油の混入が考えられます。粘度粘度は、.mm/sと新油値の.mm/sに比較して粘度変化率が-.％となっており、当社推奨の管理限界値である±％を超えていました。水分は前回に比較して、ppmからppmに増加し、当社推奨の管理限界値を超えていました。今後、水分の影響で油槽内部に錆が発生し、その影響で摩耗が発生する懸念があります。IR本試料油と、ご提供いただいた混入した疑いがある作動油をIRで比較しましたが、本試料油のIRの結果に作動油のIRの影響が顕著に出ていないことから、IRの結果で作動油が混入したかどうかは判断できませんでした。
|  | 10302539 | 分析NO － 年月日 トライボシステム診断レポート会社名 ○○殿 分析項目 機種 新油 粘度指数 流動点 機番・使用箇所 ラインサブ 粘度 引火点 油名 キャッスルディーゼラックス 水分 全塩基価 油種 エンジンオイル 全酸価 銅板腐食 採油日 年月日 NAS等級 粘度 他情報 重量汚染度 摩耗状態の判定良好注意要処置汚染状態の判定良好注意要処置良好注意要処置総合考察＜＞粘度指数はであった。粘度はmm/s、粘度は.mm/sであった。水分は.ppmであった。全酸価はmgKOH/gであった。汚染度NAS級、重量汚染度mg/mlであった。流動点は.であった。引火点はであった。全アルカリ価は.mgKOH/gであった。銅板腐食はaであった。
報告№109-09136 報告№114-00242 | 分析№109-001160 分析№114-000820 | 114-000820 | 分析の結果、、汚染状態は共に良好な範囲にあることから、継続使用可能と判断します。水分は、前回に比較してppmから.ppmに増加しているものの、当社推奨の管理限界値以下であり、良好です。計数汚染度は、前回に比較してNAS級からNAS級にランク上昇しているものの、当社推奨の管理限界値以下であり、良好です。粘度、水分、全酸価、RBOTの各データは、前回同様に良好です。尚、RBOTは、新油値に比較して大きな値であり減少傾向は確認されませんでした。このことから、酸化防止剤の消耗は確認されず、この油は継続使用可能な状態にあると判断できます。
報告№108-5071 報告№110-00233 | 分析№108-02721 分析№110-000879 | 110-000879 | 前回同様にを示す粘度、水分、全酸価、IRの各データは良好でした。泡立ち試験の結果は、-と新油値が-であるのに比較して高い値となっていたことから、消泡性能が低下していることが分かりました。今後の使用状況によっては油の酸化劣化が進行したり、ギヤ歯面およびベアリング軌道面で油膜切れが発生したりする場合があるため、消泡剤の添加による消泡性能の改善など何らかの対応が必要になると思われます。潤滑油は継続使用可能な状態にあるものの、今後は障害予防を目的に以下の対策を推奨します。消泡性能が低下した場合、ギヤ歯面での油膜形成に影響が出て摩耗の発生が進展することがあります。今後は消泡性能低下の影響により摩耗が進展する可能性がありますので、フェログラフィーおよびSOAPを追加するとともに、分析周期を短縮して傾向監視を強化することを推奨します。泡立ち試験の結果、消泡性能が低下していることが確認されました。粘度粘度はmm/sと新油値mm/sに比較して、粘度変化率は+.％で、当社推奨の管理限界値である±％以内にあり、良好と判断します。泡立ち試験泡立ち試験は-と新油に比較して高い値でした。水分は.ppmと当社推奨の管理限界値の以下であり、良好と判断します。全酸価全酸価は.mgKOH/gと新油値.mgKOH/gに比較して高いものの、IRの結果で油劣化の兆候を示すカルボン酸の吸収が確認されていないことから、良好と判断します。IRIRの結果、新油スペクトルに比較して変化はなく、且つ、油劣化の兆候を示すカルボン酸の吸収が確認されていないことから、良好と判断します。
報告№109-0029 報告№109-09166 | 分析№109-00135 分析№109-001360 | 109-001360 | 分析の結果、摩耗は安定していると判断します。これらのことは、前回に比較して、計数汚染度は等級に変化はなく、SOAP／D-SOAPの鉄および錫濃度に変化がないこと異常摩耗の早期発見パラメータであるフェログラフィーのIs値がのマイナス乗と良好の範囲にあること以上のことから判断しています。は良好と判断します。計数汚染度は良好と判断します。計数汚染度はNAS級と当社推奨の管理限界値のNAS級以内にあり、良好と判断します。重量汚染度は良好と判断します。重量汚染度は.mg/mlと当社推奨の管理限界値のmg/ml以内にあり、良好と判断します。機器の潤滑状態機器の潤滑状態は正常と判断します。SOAPの結果は良好です。SOAPの結果、油の添加剤成分であるリンが検出されています。摩耗により発生する鉄および錫が検出されていないことから、良好と判断します。D－SOAPの結果、錫が検出されています。D－SOAPの結果、摩耗により発生する錫が検出されています。フェログラフィーの結果は良好です。フェログラフィーの結果、異常摩耗の早期発見パラメータであるIs値がのマイナス乗と良好の範囲にあることから、潤滑状態は正常と判断します。
報告№105-5018 | 分析№105-01461 | 105-01461 | 回目の初期試験を実施した結果、前回同様に重量汚染度が当社推奨の管理限界値を超えていました。D－SOAPで、油の添加剤成分である亜鉛がppm検出されていることから、重量汚染度が高い要因は、油の添加剤成分として含まれている亜鉛が析出してスラッジとなったためと考えられます。このスラッジの影響で軸受表面の静摩擦係数が上昇し、起動時のトルク上昇になり、起動開度が増加する場合があります。これらを予防するため、スラッジを溶解し無害化する当社製清浄分散剤TS－の投与と濾過を実施されることを推奨します。これらのことは、重量汚染度が、前回同様にmg/mlと当社推奨の管理限界値を超えていたことD－SOAPの結果、油の添加剤成分である亜鉛がppm検出されたこと以上のことから判断しました。
報告№106-6023 報告№106-6098 | 分析№106-00388 分析№106-02177 | 106-02177 | 精点Aを実施した結果、RBOTがminと前回のminから約年ヶ月間でmin減少していました。この減少傾向から限界値到達時期を別紙図により推定した結果、年月と推定されました。現在のところ継続使用可能と判断しますが、今後、RBOTの減少率が増大することも懸念されるため、ヶ月後に精点Aを実施し、RBOTの減少率を確認されることを推奨します。以上点検窓より採油機で採取。
報告№107-0366 報告№108-0371 | 分析№107-01900 分析№108-02479 | 108-02479 | 濾過前の試料油を分析した結果、計数汚染度が前回NAS級から、今回NAS級に約年でランク増加しています。D－SOAPの結果、前回に比較して鉄がからに増加しています。摩耗粒子の形態観察およびフィルタ表面の異物観察で鉄錆、砂等が観察されたため、汚染度および鉄濃度が増加した要因は、摩耗による粒子の増加ではなく、外部から混入したと思われる異物によるものと考えられます。但し、異物の混入はありましたが、潤滑異常の早期発見パラメータである摩耗過酷度を示すIs値がの乗と非常に良好の範囲にあることから、潤滑状態は正常な状態にあると判断します。
報告№109-09009 報告№109-09009 | 分析№109-000325 分析№109-000325 | 109-000325 | 軸受の潤滑状態および定期試験を実施し、前回データと照合した結果、油中摩耗粒子の減少が確認されています。油中の粒子濃度は、油膜破断による発生や、油槽内などでの沈降が均衡したところで一定、いわゆる平衡状態になりますが、このバランスが崩れると増加する場合と減少する場合とに分かれます。増加した場合は、発生と減少の均衡が崩れ、摩耗の発生や外部混入が始まったことを示し、またこれとは反対に、減少した場合は発生量が減少しているか、或いは、減少量が大きくなっていることを示し、特に減少は、汚染状態や潤滑状態が良好であることを示唆しています。本軸受では、油中の粒子が減少する要因となるフィルタ類は設置されておらず、濾過による減少は考えられませんので、油中の摩耗粒子が減少したのは、摩耗粒子がほとんど発生せず、油槽内部での沈降があったためと考えられます。以上のことから、本軸受は摩耗の進行がなく、潤滑状態は安定した状態にあったものと判断します。これらのことは、前回に比較して、計数汚染度はランク減少し、SOAP／D-SOAPの鉄および錫濃度に大きな変化がないこと異常摩耗の早期発見パラメータであるフェログラフィーのIs値がのマイナス乗と良好の範囲にあること以上のことから判断しています。潤滑油の基本特性潤滑油の基本特性は、良好の範囲にあることから、本試料油は継続使用可能と判断します。
報告№108-0250 報告№108-0250 | 分析№108-01817 分析№108-01827 | 108-01827 | 、汚染度、軸受の潤滑状態を確認する。今回の採油は、対象設備の停止中に排油口から実施しているため、油循環中に採油した場合に比較し、油中粒子の沈降の影響を受け、分析データが高濃度に出る可能性があります。今回の分析は以上のことを踏まえて結果を検討しました。分析の結果、計数汚染度がNAS級と若干高く、異常摩耗の早期発見パラメータであるフェログラフィーのIs値がの乗とやや高いものの、観察された摩耗粒子は少なく、本軸受は継続使用可能と判断します。一方、を示す粘度、水分、全酸価、IRの各データは良好の範囲にあることから、この油は継続使用可能と判断します。尚、上述しましたように、今回の採油は停止中の採油であるため、運転中の採油に比較して汚染度は高目に出ている可能性があります。採油は、粒子の沈降の影響を少なくすることが重要であり、そのため油中粒子が均一な分散状態で実施されることを併せて推奨します。
報告№109-09136 報告№112-00605 | 分析№109-001160 分析№112-002574 | 112-002574 | ポンプディーゼルエンジンと潤滑油は、継続使用可能な状態であるため、分解点検の必要はないと判断します。但し、SOAP-Tのカルシウム濃度が非常に高いことから、今後の摩耗進行を傾向監視するため、＜以下のに示す＞対策を推奨します。次回点検でピストンリングとメタル摩耗の点検と更油当該機の油中からカルシウム化合物がやや高い濃度で検出されたため、この化合物がコンロッドメタルやクランクメタルの摩耗を促進させる懸念があります。化合物発生の原因は、ピストンリングの摩耗によって燃焼ガスのシール性が低下し、燃焼ガス中の硫黄分と油中のカルシウム添加剤が反応するためと考えられます。そのため、次回点検では第一にピストンリングの摩耗状態の点検を推奨すると共に、第二に、更油を推奨します。また、クランクメタルの一部では積層構造になっている再上部層のホワイトメタルが摩耗し、第二層のニッケル層が軽度に摩耗している箇所があると推定されます。摩耗範囲は限定的だと思われますので、直ちに異常ではないものの、次回点検ではピストンリングと共にメタル摩耗も点検を推奨します。定期的な分析定期的に分析を実施することにより、データの変化から異常の兆候を早期に発見することが可能となります。今回初回分析であるため、あと最低でも回分析を実施することにより、分析データの変化を確認し、分析周期を検討することを推奨します。はフェログラフィーおよびSOAP-Tの結果から総合的に判断した結果、傾向管理が必要な状態にあると考えられます。フェログラフィー【定量分析：Is値】Is値は異常摩耗の早期発見パラメータのつで、摩耗粒子を定量化するために用います。今回のIs値はの乗とやや高い値でした。フェログラフィー【定性分析：摩耗粒子および摩耗形態観察】分析結果から比較的多く観察された粒子は、以下の通りでした。正常な摩耗粒子・潤滑状態が正常なマイルド摩耗により発生。黒錆・潤滑状態がやや厳しい凝着摩耗により発生。金属接触が厳しく、且つ、高い摩擦熱が発生していると考えられます。Iカップリング発光分光分析【SOAP-T】検出された金属元素から発生箇所を推定すると、以下の通りでした。鉄、鉛、錫・エンジン部品ニッケル、リン、亜鉛、カルシウム、ナトリウム・添加剤アルミニウム、マグネシウム・外部混入異物カルシウムの析出SOAP-Tでカルシウムがppm検出されました。エンジン油中にカルシウム化合物が高い濃度で検出された場合、この化合物がコンロッドメタルやクランクメタル摺動面に噛み込んで摩耗させたり、メタルに埋め込まれて摩耗を促進させたりする原因になるなどの悪影響を生じることが当社の研究結果から判明しています。この影響については、別紙カルシウムの析出をご覧ください。メタルの摩耗SOAP-Tで軸受メタルの主成分である錫がppm検出されました。潤滑状態が直ちに異常にならないと思われますが、メタル成分が検出されていることからメタルの一部に油膜切れが発生していることの証です。一般にポンプ場の稼働率は低稼働率であり、起動停止回数が多い傾向にあるため、本機のメタル成分の増加要因は起動停止時に油膜切れが生じて発生していると推定されます。一定期間経過後に再分析し、傾向監視によるメタルの摩耗状態を確認する必要があると思われます。計数汚染度計数汚染度は、NAS級以上と汚染されていました。重量汚染度は、.mg/mlでした。光学顕微鏡写真重量汚染度で濾過したフィルタ表面上の夾雑物を光学顕微鏡で観察した結果、金属片、鉄錆、砂等が観察されました。粒度分布粒度分布は.～.μmの範囲にあり、.μmにピークが確認されました。μm以下の粒子が多いことから、燃焼して発生したすす等であることが分かります。粘度は当社推奨の管理限界値を超えていました。粘度粘度は、mm/sと新油値mm/sに比較して、粘度変化率は+％で、当社推奨の管理限界値である±％を超えていました。粘度は、一端上昇し始めると劇的に上昇することもあるため、今後は比較的短い周期で傾向監視を実施することが大切です。粘度の上昇要因は、別紙エンジンオイルの粘度上昇メカニズムをご覧ください。水分は、.ppmと当社推奨の管理限界値の以下にあり、良好と判断します。酸価は、mgKOH/gと新油値mgKOH/gと高いものの、IRの結果、油劣化の兆候を示すカルボン酸の吸収が確認されていないことから、良好と判断します。塩基価は、.mgKOH/gと当社推奨の管理限界値であるmgKOH/g以上あり、良好と判断します。IRIRチャートの結果、新油と使用油のスペクトルパターンはほぼ一致し、また、油劣化の兆候を示すカルボン酸の吸収が確認されていないことから、良好と判断します。
報告№108-0227 報告№110-00555 | 分析№108-01664 分析№110-002482 | 110-002482_date110309 | 金属元素と濃度の分析は、試料油を以上の高温で発光させ、その光を分光器で分光し、分光によって得られた光の強度と金属固有の波長とから元素を特定するIカップリング発光分光分析法）を用います。また摩耗状態は、SOAPにより求めた金属成分と濃度にフェログラフィー法による摩耗粒子分析とを加味して総合的に評価しますが、摩擦面の摩耗機構と摩耗状態の判断は摩耗粒子の形態と、異常摩耗の早期発見パラメータであるIs値により判断します。Iカップリング発光分光分析供試のギヤ油を分析した結果、検出された金属は、SOAPの結果表に示すように、鉄、銅、アンチモン、ニッケル、錫、リン、亜鉛、カルシウム、アルミニウム、ナトリウムでした。これら検出された金属元素から発生箇所を推定すると、鉄、銅、アンチモン、ニッケル、錫・ギヤ歯面、軸受等リン・オイル添加剤亜鉛、カルシウム、アルミニウム、ナトリウム・外部混入異物であると思われます。このうち、機械部品が摩耗したと思われる元素はのグループです。フェログラフィー摩耗粒子分析結果から観察された粒子は、繰返し応力を受けて発生する疲労摩耗粒子、油膜切れにより発生した帯状の摩耗粒子が確認されました。潤滑状態と摩耗形態異常摩耗の早期発見パラメータとして摩耗粒子を定量化して評価するフェログラフィーのIs値は、潤滑状態が正常なの乗となっていました。これらの結果から、本減速機の潤滑部では、疲労による疲労摩耗と油膜切れにより発生する凝着摩耗が発生していることが分かりました。また、摩耗粒子の形状から、ギヤ歯面には線状痕が発生していると推定されました。バックラッシ減速機の構造から、最も負荷が大きく、摩耗が進行しやすい箇所をかさ歯車と推定し、歯幅をmmと仮定して、この部分のバックラッシを求めました。分析結果から得られたデータを使用して求めたバックラッシは、減速機に摩耗が集中していたと仮定した場合、初期値から.μm増加したものと推定されました。バックラッシ増加分の上限値は、メーカにより差異はあるものの、当社の推奨するバックラッシは一般に推奨されるμmを管理目安にしており、今回のデータはこの値に比較して十分に小さいことから、本歯車は継続使用可能な状態にあると判断します。なお、年間の累積稼働時間時間からバックラッシの増加速度を計算した結果、.μm/hとなり、またこの増加速度からバックラッシが管理目安のμmに到達する時期を計算した結果、時間となりました。このことからも本歯車は継続使用可能な状況にあると考えられます。計数汚染度は当社推奨の管理限界値を超えていました。フィルタ表面の異物観察で表面が茶褐色で金属片が観察されたことから、汚染度が高い要因は、スラッジと摩耗によるものと思われます。水分は、ppmと当社推奨の管理限界値の以下であり良好と判断します。粘度、水分、全酸価、IRの各データは良好でした。但し、当社にあるダフニースーパーギヤLWの新油と比較して評価しました。摩耗粒子の形態観察の結果およびバックラッシの増加量の計算結果より、ギヤ歯面ではやや厳しい金属接触が発生し、摩耗が進行していることが確認されました。しかし、バックラッシの増加量は比較的小さく継続使用可能な状態にあることが確認されました。また、を示す粘度、全酸価、IRの各データが良好であることから、本使用油は継続使用可能と判断します。なお、今後も減速機の摩耗状態を監視しながら、最適な管理を進めるため、以下の対応を検討されることを推奨します。定期的な分析今後も摩耗の進行を監視するため、定期的に分析を実施し、摩耗の進行状況を確認することを推奨します。バックラッシによる評価トライボ診断では、バックラッシの増加量を分析結果から計算できますので、可能で有れば歯幅をお知らせ下さい。計算結果をご報告いたします。
報告№109-09136 報告№113-00301 | 分析№109-001160 分析№113-001228 | 113-001228 | 軸受は継続使用可能な状態にあると判断します。但し、SOAPで銅濃度が高いことから、以下の対策を推奨します。油劣化の確認今後、別紙鉱油の酸化に対する金属触媒の影響に示すように銅濃度の増加に伴い酸化速度が速まる可能性があるため、定期的に分析を実施し、油劣化の進行状況を確認することを推奨します。は、フェログラフィーおよびSOAP/D-SOAPの結果から総合的に判断した結果、継続使用は可能ですが、今後の機器の機能を確認するためにも傾向管理が有用と考えます。フェログラフィー【定量分析：Is値】Is値は異常摩耗の早期発見パラメータのつで、摩耗程度を定量化するために用います。Is値はのマイナス乗と、低い値でした。フェログラフィー【定性分析：摩耗粒子および摩耗形態観察】分析結果から観察された全ての粒子量は少でした。Iカップリング発光分光分析【SOAP/D-SOAP】検出された金属元素から発生箇所を推定すると、以下の通りでした。銅・軸受等リン、亜鉛・添加剤カルシウム、ケイ素、ナトリウム・外部混入異物銅の溶出SOAPの結果、銅がppmと、比較的高い値でした。銅の溶出箇所は、貴社ご提供の図面からデフレクターとバッフルという部品からと考えられます。これらの部品はオイルシールの役目を果たしていることから、溶出が継続した場合、シャフトとのギャップが増大し、油漏れの原因になることが懸念されます。巡視の際には油漏れと油面の低下に注意を払う必要があります。今後は、銅の溶出が継続した場合、ギャップが増大することにより油漏れが発生し、さらには油面低下により潤滑不良が発生し、摩耗が進行することが懸念されます。また、銅濃度の増加は、別紙鉱油の酸化に対する金属触媒の影響に示すように濃度の増加とともに酸化速度が加速することが分かっています。計数汚染度はNAS級、重量汚染度は.mg/mlと、共に良好でした。
報告№103-6145 | 分析№103-02735 | 103-02735 | 本分析は、前回の分析が濾過後の試料であったにもかかわらず、計数汚染度のデータが濾過後としては不十分なデータであったため、再分析したものです。分析の結果、前回分析データで、外部から混入した異物が多く観察されていたのは、採油方法に問題があったことが確認されました。これらのことは、計数汚染度が、前回のNAS級からNAS級にランク減少し、重量汚染度が、前回の.mg/mlから.mg/mlに減少したことD－SOAPで、錫が前回のppmからに減少したこと以上のことから判断しました。又、前回と同じく摩耗粒子形態観察で、金属接触が厳しい場合に発生するシビア粒子、摩擦熱が高い場合に発生する球状粒子、外部から混入した異物が観察されました。シビア粒子、球状粒子は、異常の兆候を示す形態のパラメータで、この摩耗粒子が発生する場合、潤滑状態に注意が必要です。中でも、球状粒子には注意が必要です。球状粒子の発生原因は、一般に、溶接工事、溶接作業などによる溶接スパッタの混入、電食による発生、厳しい金属接触による摩耗、が考えられます。前回と同じく観察された球状粒子の数が減少していたことから、球状粒子の発生原因はの溶接スパッタと考えられました。尚、計数汚染度、SOAP／D－SOAPのデータに変化はなく、フェログラフィーのIs値のデータが減少傾向を示していることから、潤滑状態は良好と判断します。
報告№108-0387 報告№108-0379 | 分析№108-02609 分析№108-02548 | 108-02548 | グリースの物理的性状、軸受の潤滑状態を確認する。グリースの物理的性状グリースの物理的性状を示すちょう度を除く項目は良好です。ちょう度が当社推奨の管理下限値を超え、新グリースのに比較して低下しになっており、グリースが硬化していることが確認されています。また、全酸価が.mgKOH/gと新グリースの.mgKOH/gに比較して上昇していることから、グリースが劣化している可能性が考えられます。硬化したグリースは、油分の流動性が低下しギヤ歯面での良好な油膜保持に影響がでる可能性があるため、グリースを交換されることを推奨します。ギヤの潤滑状態SOAP／D－SOAPで鉄が検出され、摩耗粒子の形態観察でμmサイズの摩耗粒子が観察されたものの、視野に個と少ないことから、ギヤは継続使用可能と判断します。尚、報告書の管理表中に示しているSOAP／D-SOAPは、グリース潤滑の場合、摩耗粒子が均一に分散していないため、測定値が大きく変動することがありますので参考値としてお考え下さい。
報告№109-09136 報告№112-00304 | 分析№109-001160 分析№112-001209 | 112-001209 | 潤滑油は継続使用可能な状態にあると判断します。新油との比較による評価を示す粘度、酸価、RBOTのデータは新油データを基準として評価しています。今回は新油データがなかったため、粘度はカタログ値で判断しましたが、今後評価する場合は、充填用の新油を同時に分析することをご検討下さい。粘度、水分、酸価、RBOT、色相の各データは良好でした。粘度粘度はmm/sと新油カタログ値のmm/sに比較して、粘度変化率は-.％で、管理限界値である±％以内にあり、良好と判断します。水分はppmと管理限界値の.VOL%以下であり、良好と判断します。酸価は.mgKOH/gと管理限界値の.mgKOH/g以下にあり、良好と判断します。RBOTRBOTはminと管理限界値のmin以上であり、良好と判断します。色相はLと管理限界値の以下にあり、良好と判断します。計数汚染度はNAS級と当社推奨の管理限界値のNAS級以下にあり、良好と判断します。
報告№108-0223 報告№108-0223 | 分析№108-01620 分析№108-01620 | 108-01620 | 分解点検時に油を交換するために抜油した油が黒化していた。、汚染度、軸受の潤滑状態を確認する。今回の採油は、対象設備の停止中に排油口から実施しているため、油循環中に採油した場合に比較し、油中粒子の沈降の影響を受け、分析データが高濃度に出る可能性があります。今回の分析は以上のことを踏まえて結果を検討しました。【汚染と摩耗状態】分析の結果、計数汚染度はNAS級以上、重量汚染度がmg/mlと共に当社推奨の管理限界値を超えていました。また、異常摩耗の早期発見パラメータであるフェログラフィーのIs値がやや高いの乗となっていました。観察された摩耗粒子は、異物の噛み込みにより発生する切削粒子、金属接触が厳しい場合に発生するシビア粒子、また転がり軸受などの転動部分で発生する垂直荷重の繰り返しにより発生する疲労摩耗粒子が支配的で、切削摩耗と凝着摩耗、そして疲労摩耗の摩耗形態が混在していたことが判りました。また、銅合金も観察され、SEM・XMAで粒子を詳細に観察した結果、摩耗粒子の材質は、鉄、マンガンを含む粒子が多く観察され、中には銅、錫を含む粒子も観察されました。SOAP／D－SOAPで鉄、銅、メタルの主成分である錫が検出されたことから、汚染度が高い要因は、以下の要因が考えられました。主軸および軸受メタルの摩耗軸受台金とペデスタル間の摩耗銅を使用した箇所の摩耗メタルの摩耗深さをD－SOAPの錫濃度.ppm、油量Lから算出した結果、平均的な摩耗深さは、.μmでした。一般的に、軸受メタルの表面粗さをsとすると、軸受表面の摩耗は比較的軽微であり、現在のところは継続使用が可能であると判断できました。しかし、観察された摩耗粒子の形態は、切削摩耗、凝着摩耗、疲労摩耗が混在しており、特に切削摩耗は異物が混入していない状態に比較して、摩耗進行速度が速く注意が必要です。負荷側に比較して、汚染状態は低く、直ちに異常状態にあるとは言えないものの、疲労による摩耗粒子が観察されていることから、転がり軸受を使用している場合、転道面では油膜形成がし難い状態にあると思われ、摩耗が今後更に進行することが懸念されます。【対策】銅を使用した箇所を確認すると共に、運転再開後、出来る限り早目に再分析を実施し、潤滑状態を確認されることを推奨します。また、現在分解中であることから、油槽内を清掃し、清浄な油を更油されることを併せて推奨します。一方、を示す粘度、水分、全酸価、IRの各データは良好の範囲にあることから、この油は継続使用可能と判断します。尚、今回の採油は対象設備の停止中の採油であるため、油中の摩耗粒子などが平均的に分散した状態とはいえない状態で採油されている可能性があります。採油は、粒子の沈降の影響を少なくすることが重要であり、そのため油中粒子が均一な分散状態で実施されることを併せて推奨します。【油が黒化した原因】油が黒化は、一般にA：潤滑油要因基油の劣化油成分の化学反応異種油の混入B：摩耗、外部混入要因固体成分の溶出摩耗粉の発生異物の混入の要因が挙げられます。今回の解析結果では、A群で挙げる潤滑油要因の油の性状などには問題は無く、B群で挙げた、金属成分による要因であることが判明しています。材質、摩耗形態などから、主軸、軸受、軸受台金とペデスタル間、そして銅使用箇所等の摩耗により発生したと思われる摩耗粉による汚染が顕著であったことから、B群の摩耗粉の発生が原因で油が黒化したと考えられました。油中に存在する摩耗粒子により油が黒化したように見えるのは、油中に光を吸収しやすい黒色スラッジや赤色スラッジが存在していることと、油中に分散している摩耗粒子に光が当り、透過も直接反射もせず、乱反射することによって、光が吸収されたかのように黒く見えることによると思われます。当社では、油中に摩耗粉が多く分散している場合、油が黒く見えることを数多く経験しています。
報告№109-09136 報告№113-00467 | 分析№109-001160 分析№113-001953 | 113-001953 | 軸受は継続使用可能な状態にあると判断します。但し、今後の摩耗進行の有無を確認するためにも傾向監視を継続することが有効です。定期的な分析今後懸念される切削摩耗、凝着摩耗、疲労摩耗の進行を監視するため、定期的に分析を実施することを推奨します。は、フェログラフィーおよびSOAP/D-SOAPの結果から総合的に判断した結果、継続使用は可能ですが、摩耗の進行速度が上昇している可能性があるため、傾向管理が有用と考えます。フェログラフィー【定量分析：Is値】Is値は異常摩耗の早期発見パラメータのつで、摩耗粒子を定量化するために用います。前回に比較してIs値はの乗から乗に上昇し、やや高い値でした。Is値は摩擦摺動面の摩耗の進行に伴い上昇します。今回、Is値は上昇速度が緩やかなものの、値自体がやや高いことから、念のため今後の摩耗の進行を確認することが有用です。フェログラフィー【定性分析：摩耗粒子および摩耗形態観察】分析結果から観察された代表的な粒子は、以下の通りでした。切削粒子・異物や金属表面の微小突起による切削摩耗により発生。シビア粒子・潤滑状態がやや厳しい凝着摩耗により発生。金属潤滑部が局部的に油膜切れを起していると考えられます。疲労摩耗粒子・繰返し応力を受けて発生。観察された摩耗粒子の中でも切削粒子、シビア粒子は、将来的に異常摩耗へ進展する可能性を示唆しているため、傾向監視が必要と思われます。詳細は、別紙傾向監視が必要な摩耗粒子をご覧ください。Iカップリング発光分光分析【SOAP/D-SOAP】検出された金属元素から発生箇所を推定すると、以下の通りでした。鉄、銅、ニッケル、錫・軸受等リン・添加剤カルシウム、ケイ素、ナトリウム・外部混入異物前回に比較して計数汚染度はNAS級からNAS級にランク低下し、良好でした。
|  | 113-002859 | 潤滑油および対象設備は継続使用可能な状態にあると判断します。但し、将来的な摩耗進行の有無を確認するためにも傾向監視を継続することが有効です。定期的な分析クランクメタル、ピストンリングなどの摩耗の進行を監視するために、定期的に分析を実施し、進行状況を確認されることを推奨します。異常摩耗の兆候を示す摩耗粒子が顕著に観察されなかったものの、異常摩耗の早期発見のパラメータであるIs値が、前回のレベルからレベルに上昇し、やや高い値であることから、定期的に潤滑油分析を実施し、摩耗推移を監視することが有用と考えます。粘度、水分、塩基価、IR酸化度の各データは良好です。
報告№108-5029 報告№108-0159 報告№108-0012の分析結果でベアリングの交換を推奨した。しかし、９月の定期点検までベアリングの交換をすることが出来ないため、潤滑状態を確認しながら、運用していくことになった。 | 分析№108-00963 分析№108-01010 | 108-01010 | 汚染度、潤滑状態を確認する。分析の結果、前回と同じく摩耗粒子の形態観察で異物の噛み込みにより発生する切削粒子、金属接触が厳しい場合に発生するシビア粒子が多く観察されたことから、摩耗形態は切削摩耗と凝着摩耗が混在していることが確認されました。中でも切削摩耗は、異物が混入していない状態に比較して摩耗進行速度が速く注意が必要です。計数汚染度の粒子数、SOAP／D－SOAPの鉄濃度が増加傾向にあることから、今後更に摩耗が進行し、転がり軸受の寿命の指標となるフレーキングに進展することが懸念されるため、月の定期点検ではベアリングを交換することを推奨します。これらのことは、前回に比較して計数汚染度の粒子数が増加傾向にあることSOAP／D－SOAPの鉄濃度が増加傾向にあること異常摩耗の早期発見パラメータであるフェログラフィーのIs値がの乗から乗に桁上昇し、摩耗粒子の形態観察の結果、異物の噛み込みにより発生する切削粒子、金属接触が厳しい場合に発生するシビア粒子が多く観察されたこと以上のことから判断しました。
報告№102-6140 | 分析№102-02618 | 102-02618 | 運開後に初期試験を実施した結果、初期のなじみ摩耗が発生していたと考えられます。今回のようになじみ過程で切削粒子、シビア粒子が観察された場合は、なじみ過程が正常に終了していない場合があり、異常摩耗に進展することも懸念しなければなりません。なじみ過程が正常な状態で終了した場合、切削粒子、シビア粒子は観察される事が少なく、従って、今回のなじみ過程では、局部的な金属接触がごく一部で発生したと考えられます。この接触が、既に正常な状態に推移しているか、或いは、進行しているのかを確認するためには、ヶ月毎に回目の初期試験を実施されることを推奨します。これらのことは、異常摩耗の早期発見パラメータであるフェログラフィーのIs値が、.と良好の範囲にあるものの、摩耗粒子の形態観察の結果、異物の噛み込み、金属表面の微小突起により発生する切削粒子、金属接触が厳しい場合に発生するシビア粒子が観察されていることから判断しました。
報告№109-09136 報告№111-00053 | 分析№109-001160 分析№111-000276 | 111-000276 | 更油からの使用時間をもとに潤滑油の余寿命を評価したところ、潤滑油は次回定検まで使用可能と判断できました。次回定検時に更油を実施しない場合は、酸化安定度を知るための分析を実施し、余寿命を確認することを推奨します。酸化安定度はminであり、当社推奨の管理限界値のmin以上であることから、良好と判断します。
報告№109-09094 報告№112-00124 | 分析№109-000870 分析№112-000456 | 112-000456 | 潤滑油および軸受は継続使用可能な状態にあると判断します。はフェログラフィーおよびSOAP-Tの結果から総合的に判断した結果、正常な状態にあると考えられます。フェログラフィー【定量分析：Is値】Is値は異常摩耗の早期発見パラメータのつで、摩耗粒子を定量化するために用います。今回のIs値はの乗と低い値でした。フェログラフィー【定性分析：摩耗粒子および摩耗形態観察】分析結果から比較的多く観察された粒子は、以下の通りでした。正常な摩耗粒子・潤滑状態が正常なマイルド摩耗により発生。Iカップリング発光分光分析【SOAP-T】検出された金属元素から発生箇所を推定すると、以下の通りでした。錫・軸受等カルシウム、ナトリウム・外部混入異物．水分、計数汚染度、重量汚染度は共に良好でした。．粘度、酸価、IR、RBOTの各データは良好でした。尚、RBOTがminと新油値のminに比較してmin減少していました。このまま継続使用した場合、この減少傾向から限界値に到達するのは、別紙図RBOTの減少傾向に示すように年月と推定されました。残りの継続使用期間は、約年ヶ月であると予測されます。≪状態監視とパラメータ≫分析の目的および各分析のパラメータは以下の通りです。特性低下目的：油の分析結果から、や劣化傾向ならびに添加剤の消耗程度、残存寿命などを確認する。粘度JISK酸価JISK赤外線吸収スペクトルJISK酸化安定度試験JISK汚染目的：油の分析結果から、砂塵あるいは水・異種油などによるや、異物混入の有無を確認する。水分JISK計数汚染度JISB重量汚染度JISB光学顕微鏡観察摩耗目的：油中の摩耗粒子を分析する事により、回転・摺動部の潤滑状態、摩耗劣化の程度、余寿命などを解析する。摩耗診断電子顕微鏡観察JISKX線マイクロアナリシス油中金属濃度JISK≪分析結果≫特性低下粘度：良好粘度値mm/sの新油値mm/sに対する変化率は+％であり、当社推奨の管理限界値±％以内に留まっています。酸価：良好酸価.mgKOH/gは新油値の.mgKOH/g以内にあることから、問題は無いと判断します。赤外線吸収スペクトル：良好酸化安定度試験：良好酸化安定度試験の結果、数値minは当社推奨の管理限界値min以上に留まっており、現時点での使用は可能と判断します。汚染水分：良好水分値.ppmは当社推奨の管理限界値以内に留まっています。計数汚染度：良好計数汚染度はNAS級と当社推奨の管理限界値NAS級以内にあります。重量汚染度：良好重量汚染度は.mg/mlと当社推奨の管理限界値mg/ml以内にあります。光学顕微鏡観察：良好光学顕微鏡写真は捕捉された汚染物の量は少なく、スラッジは確認されませんでした。摩耗摩耗診断：良好摩耗診断の結果、異常摩耗の早期発見パラメータであるIs値がの乗と良好の範囲にあることから、潤滑状態は正常と判断します。電子顕微鏡観察・X線マイクロアナリシス：今回は実施していません。油中金属濃度：良好油中金属濃度の結果、摩耗により発生する錫、外部から混入したと思われるカルシウム、ナトリウムが検出されたものの、良好と判断します。
報告№109-09136 報告№111-00316 | 分析№109-001160 分析№111-001474 | 111-001474 | 潤滑油は継続使用可能な状態にあると判断します。粘度、全酸価、IR、RBOTの各データは良好でした。油の余寿命は、使用油の使用期間または使用時間が不明であったため、ご依頼の油の余寿命に関する検討は行えませんでした。ただし、分析の結果で新油値がminであったことから、使用期間を仮にヶ月間と仮定すれば余寿命は十二分にあると言えます。可能であれば、使用期間、あるいは使用時間の情報をご提供下さい。水分は良好でした。
報告№107-4551 報告№107-4551 | 分析№107-02640 分析№107-02640 | 107-02640 | トライボ診断の結果、粘度、泡立ち試験を除く項目は良好でした。粘度は.mm/sと新油値mm/sに比較して、粘度変化率は-％で、当社推奨の管理限界値である±％を僅かに超えていました。今後、粘度の低下により油膜切れが発生し、金属接触が発生することが懸念されるため、計画的に更油されることを推奨します。泡立ち試験の結果は、一般的には消泡性能が低くいと判断できる値の-ですが、新油値の-と同レベルにあったため、良好と判断します。一方、潤滑状態指数はのマイナス乗、摩耗粒子の形態観察でμm以下の小さな摩耗粒子が観察されており、濾過設備のない機器であれば正常な潤滑状態にあると判断できる状況でした。但し、潤滑油の摩耗粒子はフィルタに捕捉され、異常な摩耗状態が発生したとしても正常な潤滑状態にあると誤認してしまう可能性があります。フィルタの捕捉の影響による誤認を避けるため、今後の診断に当たっては、これまでの採油箇所に加え、フィルタの捕捉物も分析し、その結果から潤滑状態を評価することを推奨します。尚、フィルタ捕捉物の分析を実施する際には、フィルタ流量、フィルタ使用時間、主機稼働時間などの追加情報が必要です。粘度が当社推奨の管理限界値を僅かに超えていました。泡立ち試験の結果、消泡性能が低いと判断できる値であるものの、新油と同レベルにありました。粘度は当社推奨の管理限界値を僅かに超えていました。粘度は.mm/sと新油値mm/sに比較して、粘度変化率は-％で、当社推奨の管理限界値である±％を僅かに超えていました。粘度は.mm/sでした。粘度は.mm/sでした。粘度指数はでした。粘度指数はでした。泡立ち試験は-でした。泡立ち試験は-と新油と同レベルにあり、消泡性能が新油と同レベルにあることが確認されました。水分は良好。水分はppmと当社推奨の管理限界値の以下であり、良好と判断します。全酸価は良好。全酸価はmgKOH/gと新油値mgKOH/g以内であり、良好と判断します。機器の潤滑状態精密な濾過設備がない機器であれば、潤滑状態指数は正常の範囲にあると判断します。潤滑状態指数は正常の範囲にあると判断します。異常摩耗の早期発見パラメータである潤滑状態指数がのマイナス乗と、精密な濾過設備がない機器であれば、潤滑状態指数は正常の範囲にあると判断します。
報告№106-4500 報告№106-8008 | 分析№106-00057 分析№106-00787 | 106-00787 | 精点Bを実施した結果、摩耗は安定していると判断します。但し、前回と同じく摩耗粒子形態観察で外部から混入した鉄錆、砂がやや多く観察されており、今後これらの異物が軸受摺動面に噛み込み摩耗が進行することが懸念されるため、夏期重負荷期を避けてヶ月後の月下旬に再度精点Bを実施し、摩耗の進行状況を確認されることを推奨します。これらのことは、前回に比較して、計数汚染度はランク減少したことSOAP／D-SOAPの鉄及び錫濃度に変化がないこと異常摩耗の早期発見パラメータであるフェログラフィーのIs値が.と良好の範囲にあるものの、摩耗粒子形態観察の結果、外部から混入した鉄錆、砂がやや多く観察されたこと以上のことから判断しました。
報告№104-4548 報告№104-0236 | 分析№104-01752 分析№104-01797 | 104-01797 | Aミル回転分級機減速機の潤滑油を分析し、トライボ診断を実施しました。その結果、以下の通りでした。減速機の潤滑状態減速機の潤滑状態を知るためフェログラフィー及びSOAP／D-SOAPを実施しました。その結果、ギヤ歯面の摩耗が若干発生していることが確認されましたが、継続使用可能な状態にあると判断します。D－SOAPの鉄濃度と油量リットルから計算によって求めた摩耗体積はmmとなります。減速機の構造、各ギヤのモジュール、歯数、歯幅、初期のバックラッシ等の情報が確認できれば、計算によってもとめた摩耗体積からこれまでのバックラッシ増加量を求め、更に、バックラッシ増加量を設計許容値に照合することで減速機の点検要否を検討することが可能となります。非分解による設備診断を推進するために是非、これらの情報をご提供下さい。尚、ギヤ歯面の摩耗はマイルドな状態で発生していますが、摩耗の進行を把握するには定期的な分析による傾向監視を実施することを推奨します。傾向監視のための採油周期の検討には、回転数、濾過システムの有無および仕様等が必要ですのでこれらの内容をご提示下さい。潤滑油の劣化潤滑油の劣化状況を確認するため、全酸価及びIRを実施しました。その結果、全酸価が.mgKOH/gと新油値の.mgKOH/gに比較して高い値でした。しかし、IRの結果、新油のスペクトルに比較して変化がないことから、この油は継続使用可能と判断します。
報告№109-09108 報告№113-00547 | 分析№109-01022 分析№113-002350 | 113-002350 | 潤滑油分析の結果、粘度が管理限界値を大きく超えており、IRで新油と使用油のスペクトルが一致しない箇所が確認されています。さらに、計数汚染度がNAS級と管理限界値を超えています。継続使用する場合には、異種油の混入の有無と油名の再確認、汚染度の改善が必要と思われます。軸受および減速機軸受および減速機は継続使用可能な状態にあると判断します。但し、切削摩耗、凝着摩耗、さらに疲労摩耗が発生しており、摩耗状態が厳しい状態であったことが確認されています。摩耗形態の中でも切削摩耗は摩耗進行速度が速いため、継続使用した場合は、摩耗の進行に注意が必要な状態にあります。分解点検時の確認事項対策 理由 軸受の点検 観察された摩耗粒子と図面の材質から判断した結果、減速機内部の歯車から発生した摩耗粒子が支配的であると推定されます。分解点検時には、軸受の摩耗状態を確認することを推奨します。 更油および油槽内の清掃 潤滑油が汚染されていることから、油槽内は汚染されていると思われます。分解点検時には更油をする前に、油槽内を清掃し、更油する新油もNAS級程度の清浄な潤滑油を更油することを推奨します。 異種油の混入および油名の確認 分析データから新油と一致しないデータが確認されたことから、異種油の混入または油名が違っている可能性があります。油は設備の条件にあった適正な性能のものを使用することが重要であるため、異種油の混入の有無、油名を再確認することを推奨します。 分解点検後の確認事項対策 理由 初期試験を実施 分解点検後には、摩耗状態が安定するか、或いは、異常摩耗に進展するかを確認する必要があります。そのため、分解点検後ヶ月ごとに回分析を実施し、摩耗の進行状況を確認することを推奨します。 各項目評価EMBEDExcel.Sheet.分析方法および分析項目劣化モｰド 分析項目 測定方法 物理的性状 粘度 JISK：潤滑油の動粘度を測定する 酸価 JISK：潤滑油の酸成分の量を測定する 有機物/有機化合物 赤外線吸収スペクトル法：潤滑油が酸化することにより発生するカルボン酸、または未使用の潤滑油との比較により酸化防止剤の残存を測定する 汚染 水分 JISK：潤滑油中の水分濃度を測定する 汚染粒子数 NAS：潤滑油中の汚染粒子数粒子径を測定する 重量汚染度 JISB：潤滑油中の汚染物重量を測定する 汚染状態 光学顕微鏡観察：潤滑油中の汚染物の種類、形状、大きさを観察する 摩耗 フェログラフィー フｪログラフｨｰ法：摩耗粒子の濃度形態大きさ材質色等を測定することにより、潤滑部の摩耗状態を評価する 油中金属濃度 SOAP-T：潤滑油中の金属の組成と含有量を測定することにより、潤滑部の摩耗状態等を評価する SEM 走査型電子顕微鏡による摩耗粒子を観察する XMA X線マイクロアナリシスによる摩耗粒子の組成分析を確認する 分析結果物理的性状潤滑を確認するパラメータは、粘度は管理限界値を大きく超えており、さらに有機物・有機化合物で新油と異なるピークが確認されています。粘度粘度変化率が-.％であり管理限界値の±％を超えています。酸価は.mgKOH/gと新油値の.mgKOH/g以下であることから、良好の範囲にあることが確認されています。有機物・有機化合物赤外線吸収スペクトル法により使用油を分析した結果、得られたスペクトルには油劣化の兆候を示すカルボン酸の吸収が確認されていないものの、指紋領域で新油と異なるピークが確認されたことから、油名が間違っているか、或いは、異種油が混入した可能性が考えられます。IRチｬｰト使用油の基油が酸化劣化すると、スラッジの代表であるカルボン酸の吸収ピークがcm-付近に見られるようになります。このことから、使用油が酸化劣化しているか否かは、IRチャートのcm-付近に吸収ピークが存在するか否かで、定性的に判断できます。つまり、cm-付近に吸収ピークが確認されなければ、基油は酸化劣化していないと判断して良いことになります。cm-付近：カルボン酸cm-付近：酸化防止剤～cm-：指紋領域汚染計数汚染度は管理限界値を超えています。フィルタ表面の異物観察で表面が茶褐色で金属片、鉄錆、砂等が観察されたことから、汚染度が高い要因は、摩耗とスラッジ、そして外部混入異物の影響と思われます。水分値水分は.ppmであり管理限界値の以下であったことから、良好の範囲にあることが確認されています。計数汚染度計数汚染度はNAS級であり管理限界値のNAS級に到達しています。重量汚染度はmg/mlであり、汚染されています。摩耗を総合的に判断した結果、やや厳しい状態にあると考えられます。フェログラフィー・フェログラフィー【定量分析：Is値】Is値は異常摩耗の早期発見パラメータのつで、摩耗粒子を定量化するために用います。今回のIs値はの乗と低い値です。・フェログラフィー【定性分析：摩耗粒子および摩耗形態観察】分析結果から比較的多く観察された粒子は、以下の通りです。正常な摩耗粒子・潤滑状態が正常なマイルド摩耗により発生。切削粒子・異物や金属表面の微小突起による切削摩耗により発生。シビア粒子・潤滑状態がやや厳しい凝着摩耗により発生。極微小領域で油膜切れが発生したことを示します。疲労摩耗粒子・繰返し応力による金属疲労で発生。大型化するとフレーキングやスポーリングの発生が懸念されます。観察された摩耗粒子の中でも切削粒子、シビア粒子は、将来的な摩耗の進行に繋がる可能性を示唆しているため、傾向監視が必要と思われます。摩耗形態の中でも切削摩耗は摩耗進行速度が速く、転がり軸受でこの摩耗形態が発生した場合には寿命が分の程度に低下することも知られており、切削摩耗により生じた軌道面の損傷が起点となって、転がり軸受の寿命となるフレーキングに進展することから、傾向監視が必要です。シビア粒子は、凝着摩耗に分類されます。これらの摩耗粒子は、ギヤ歯面および軌道面で凝着、破断を繰り返し、この過程で生じる移着粒子が成長して摩耗粒子となります。そのため、ギヤ歯面および軌道面では局部的に油膜切れが発生していることを示しています。この状態が継続した場合、摩耗粒子のサイズは徐々に大型化していき、最終的にはギヤおよび軸受の損傷に至る場合があります。SEM・XMA観察された粒子を電子顕微鏡・X線マイクロアナリシスで詳細に分析した結果、粒子には鉄、クロム、マンガンが比較的多く含まれています。今回油中から観察された摩耗粒子は、青色の切削粒子やシビア粒子、疲労摩耗粒子で、サイズはμm以下の粒子が比較的多く観察されています。減速機内部のギヤの材質を表aに示します。摩耗粒子の色から材質を検討すると、内歯歯車の材質であるSCも青くなりますが、炭素鋼の化学成分は鉄、マンガン、炭素であり、クロムが検出されていないことから該当しないと思われます。さらに遊星歯車および太陽歯車の材質であるSCMの化学成分は、モリブデンが含まれており、今回観察された摩耗粒子の化学成分とは一致しないことから、該当しないと思われます。一方、転がり軸受から発生した摩耗粒子であった場合、材質は高炭素クロム軸受鋼であり、発生した摩耗粒子は酸化膜の影響で青くなります。また、SEM・XMAで調べた成分と高炭素クロム軸受鋼の化学成分がほぼ一致することから、今回観察された摩耗粒子は、減速機内部の転がり軸受から発生した摩耗粒子が支配的であると推定されます。表ギヤの材質歯車名 材質 遊星歯車 SCM 太陽歯車 SCM 内歯歯車 SC SOAP-T＜SOAP-Tの特徴＞SOAP-Tの特徴は、油中金属濃度で金属イオンまたは固形分と固形分を分類し、つのデータを合計することで油中金属濃度を把握することが出来ます。固形分の増加が潤滑状態のパラメータであり、数値が増加した場合に異常を確認することが出来ます。項目 金属イオン+固形分 固形分 SOAP-T .μm未満 .μm以上 SOAP μm以下 --- 図SOAP-TおよびSOAPの検出感度SOAP-Tの結果、軸受およびギヤの摩耗により発生する鉄が図bに示すように、金属イオン+固形分濃度の方が高いことから、小型の粒子が多いことが分かります。一方、亜鉛が【金属イオン+固形分】でppm、【固形分】でppm検出されています。使用油であるオマラには、添加剤成分として亜鉛は含まれておらず、また、IRの結果で新油と使用油のスペクトルが一致していないことが確認されています。これらのことから、亜鉛の濃度が高い要因は、異種油が混入したか、或いは、油名が間違っている可能性が考えられます。銅は、転がり軸受の保持器で使用していると思われます。使用油に含まれている添加剤の亜鉛と反応して溶出しているか、摩耗していると推定されます。保持器で摩耗していた場合、転動体とのギャップが大きくなると共に振動が増大し、摩耗の進行につながることが懸念されます。添加剤成分の亜鉛と反応して溶出していた場合、銅濃度が増加するにつれて、油劣化が進行することが懸念されます。
報告№109-09136 報告№111-00266 | 分析№109-001160 分析№111-001263 | 111-001263 | 潤滑油は継続使用可能な状態にあると判断します。粘度、全酸価、IR、RBOTの各データは良好でした。油の余寿命は、使用油の使用期間または使用時間が不明であったため、ご依頼の油の余寿命に関する検討は行えませんでした。ただし、分析の結果で新油値がminであったことから、使用期間を仮にヶ月間と仮定すれば余寿命は十二分にあると言えます。可能であれば、使用期間、あるいは使用時間の情報をご提供下さい。水分は良好でした。
報告№109-09136 報告№111-00716 | 分析№109-001160 分析№111-003610 | 111-003610 | 粘度および消泡性能の低下が確認されました。今後は障害予防を目的に以下の対策を推奨します。更油、或いは、部分更油粘度が低下していたことから、今後適正な粘度範囲で使用していない場合、ギヤ歯面やベアリング軌道面で油膜切れが発生し、摩耗が進行することが懸念されるため、更油、或いは、部分更油を推奨します。追加分析消泡性能が低下した場合、ギヤ歯面での油膜形成に影響が出て摩耗が進展することがありますので、フェログラフィーおよびSOAP-Tを追加して摩耗により発生する油中金属濃度や潤滑状態を確認することを推奨します。粘度粘度は.mm/sと新油値mm/sに比較して、粘度変化率は-％で、前回と同様に当社推奨の管理限界値である±％を超えていました。今後、適正な粘度範囲で使用していない場合、ギヤ歯面やベアリング軌道面で油膜切れが発生し、摩耗が進行することが懸念されます。泡立ち試験泡立ち試験の結果は、-と新油値が-であるのに比較して高い値となっていたことから、消泡性能が低下していることが分かりました。今後の使用状況によっては油の酸化劣化が進行したり、ギヤ歯面およびベアリング軌道面で油膜切れが発生したりする場合があるため、消泡剤の添加による消泡性能の改善など何らかの対応が必要になると思われます。分析結果粘度および消泡性能が低下していることが確認されました。粘度粘度は.mm/sと新油値mm/sに比較して、粘度変化率は-％で、当社推奨の管理限界値である±％を超えていました。泡立ち試験泡立ち試験は-と新油に比較して高い値でした。水分はと当社推奨の管理限界値の以下であり、良好と判断します。全酸価全酸価はmgKOH/gと新油値mgKOH/g以下にあり、良好と判断します。
報告№107-4530 報告№107-7017 | 分析№107-01164 分析№107-01708 | 107-01708 | 精点Aを実施した結果、サーボシリンダ内壁で摩耗が発生していることが確認されました。計数汚染度はNAS級と管理限界値内にあり、継続使用可能な状態にあるものの、フェログラフィーの摩耗粒子観察の結果からサーボシリンダ内壁から発生したμm未満の比較的小さな摩耗粒子が多く観察されました。また、異常摩耗の早期発見パラメータであるフェログラフィーのIs値がの乗とやや高く、D－SOAPの結果で鉄が検出されたことから、今後更に摩耗が進行し、摩耗粒子濃度の増加に伴い、バルブ類の動作障害やフィルタ、ストレーナ等の目詰まりの発生が懸念されるため、ヶ月以内に再度分析を実施し、汚染度および摩耗の進行状況を確認することを推奨します。これらのことは、異常摩耗の早期発見パラメータであるフェログラフィーのIs値がの乗とやや高く、摩耗粒子形態観察の結果、μm以下の鉄系摩耗粒子、摩擦熱が高い場合に発生する黒錆が多く観察されたことD－SOAPの結果、鉄が検出されたこと以上のことから判断しました。
報告№109-06513 報告№109-06513 | 分析№109-000230 分析№109-000231 | 109-000231 | 機器の潤滑状態および定期試験を実施し、前回データと照合した結果、油中摩耗粒子の増加が確認されています。油中の粒子濃度は、油膜破断による発生や、油槽内などでの沈降が均衡したところで一定、いわゆる平衡状態になりますが、このバランスが崩れると増加する場合と減少する場合とに分かれます。増加した場合は、発生と減少の均衡が崩れ、摩耗の発生や外部混入が始まったことを示し、またこれとは反対に、減少した場合は発生量が減少しているか、或いは、減少量が大きくなっていることを示します。特に減少は、汚染状態や潤滑状態が良好であることを示唆しています。本軸受では、油中粒子の増加が確認されています。これは、摩耗粒子の形態観察で鉄錆、砂等が観察されたため、油中粒子が増加した要因は、摩耗ではなく外部混入異物の影響と考えられます。また、SOAP／D－SOAPでメタルの主成分である錫濃度に変化がないことから、摩耗は安定していると判断します。これらのことは、.採油に比較して、計数汚染度はランク増加したものの、SOAP／D－SOAPの鉄および錫濃度に大きな変化はないこと異常摩耗の早期発見パラメータであるフェログラフィーのIs値がのマイナス乗と良好の範囲にあること以上のことから判断しています。潤滑油の基本特性潤滑油の基本特性は、良好の範囲にあることから継続使用可能と判断します。
報告№109-09136 報告№114-00213 | 分析№109-001160 分析№114-000712 | 114-000712 | 分析の結果、酸価がmgKOH/gと新油値の.mgKOH/gに比較して高い値であり、IRの結果で油劣化の兆候を示すカルボン酸の吸収が確認されていることから、潤滑油は劣化していると思われます。また、水分が.ppmとやや高く、計数汚染度はNAS級以上、重量汚染度はmg/mlと共に当社推奨の管理限界値を超えています。今後、金属表面が腐食して発生する腐食摩耗に進展することや油中の汚染物が軸受摺動面に噛み込み摩耗が進行することが懸念されます。軸受は継続使用可能と判断します。但し、軸受メタルおよびオイルリングの摩耗が確認されているため、以下の対策を推奨します。至急更油および油槽内の清掃潤滑油の劣化および油中の汚染度が高いことから、腐食摩耗に進展したり、汚染物が軸受摺動面に噛み込み摩耗が進行することが懸念されるため、至急更油を推奨します。尚、更油をする際には、油槽内を清掃し、更油する新油もNAS級程度の清浄な潤滑油を更油することを推奨します。また、水分の混入経路を特定しなければ、再び水分の混入が継続する可能性がありますので、水分の混入経路を特定されることを併せて推奨します。定期的な分析および分析周期の検討定期的な潤滑油分析によるトライボ診断を実施することにより、分析データの変化から異常の兆候を早期に発見することが可能となります。別紙金属摩耗粉の平衡速度から計算する採油周期に示すように、計算では運転時間が時間で平衡濃度に到達すると思われます。そのため、本設備は時間経過すれば、いつでも採油可能ですので、この時間を目安に次回の採油時期を検討することを推奨します。次回の結果で摩耗状態が良好と確認されれば、分析周期を定期分析の周期にもどし、異常な摩耗状態と確認できた場合には分析周期をさらに短縮して、傾向管理していくことを併せて推奨します。軸受メタルの情報提供今後軸受メタルの摩耗が進行した場合、摩耗程度を評価する必要がありますので、次回分析時には、メタルサイズ、油入れ替え後の稼働時間ならびに直近のメタル交換からの稼働時間をお知らせください。分析結果異常摩耗の早期発見のパラメータであるIs値は-レベルと正常です。また、異常摩耗の兆候を示す摩耗粒子が顕著に観察されなかったことから、は良好と判断します。SOAPの結果、オイルリングの成分である銅がppmと比較的高く、さらに軸受メタルの成分である錫がppm検出されていることから、軸受メタルおよびオイルリングの摩耗が発生していると推定されます。今後、軸受メタルの摩耗が進行した場合、油膜が形成されにくくなり、最終的には焼損する場合もあるため、注意が必要です。また、オイルリングと主軸間、またはオイルリングと軸受台金側面との間で摩耗が発生している場合、オイルリングと主軸の間で摩擦が低下したり、台金との摩擦が増大するなどの影響でオイルリングが円滑に回転し難い状況が発生します。その結果、潤滑油のかき揚げ量が減少し、軸受摺動面で油膜切れを引き起こす可能性があります。計数汚染度はNAS級以上、重量汚染度はmg/mlと共に当社推奨の管理限界値を超えています。フィルタグラムで茶褐色の粘ちょう物、金属片、鉄錆、砂等が観察されていることから、汚染度が高い要因は、摩耗とスラッジ、そして外部混入異物の影響と思われます。粘度は良好と判断します。水分は.ppmと当社推奨の管理限界値以下であるものの、やや高い値となっています。今後、水分が増加した場合、金属表面が腐食して発生する腐食摩耗に進展することが懸念されます。酸価・IR酸価はmgKOH/gと新油値の.mgKOH/gに比較して高く、IRの結果で油劣化の兆候を示すカルボン酸の吸収が確認されています。継続使用した場合、油中の酸成分の影響で金属表面が腐食して発生する腐食摩耗に進展することが懸念されます。
報告№109-09136 報告№113-00441 | 分析№109-001160 分析№113-001825 | 113-001825 | 分析の結果、、汚染状態は共に良好な状態にあることから、潤滑油は継続使用可能な状態にあると判断します。軸受分析の結果、軸受は継続使用可能な状態にあると判断します。正常な状態の-号との比較、汚染状態、軸受の摩耗状態を比較した結果、分析データに大きな変化はないことから、正常な状態にあると推定されます。定期的な分析現状は問題ないと思われますが、今後摩耗の進行状況を確認するため、定期的に分析を実施し、摩耗の進行状況を確認することを推奨します。軸受近傍から採油今回の採油は、潤滑油タンクから実施しています。異常を正確に確認するには、軸受近傍からの採油が望ましいため、可能であれば軸受近傍から採油を推奨します。電動機の状態確認潤滑油の分析結果からは異常は確認されなかったことから、振動が発生した原因は、電動機から発生した振動が軸受に伝播した可能性も考えられます。電動機が正常な状態にあるかを確認することを推奨します。はフェログラフィーおよびSOAP／D-SOAPの結果から総合的に判断した結果、正常な状態にあると考えられます。フェログラフィー【定量分析：Is値】Is値は異常摩耗の早期発見パラメータのつで、摩耗程度を定量化するために用います。今回のIs値はのマイナス乗と低い値でした。フェログラフィー【定性分析：摩耗粒子および摩耗形態観察】分析結果から観察された全ての粒子量は少でした。Iカップリング発光分光分析【SOAP／D-SOAP】検出された金属元素から発生箇所を推定すると、以下の通りでした。錫・軸受等カルシウム、ケイ素、ナトリウム・外部混入異物計数汚染度はNAS級、重量汚染度は.mg/mlと共に当社推奨の管理限界値以下であり、良好でした。粘度、水分、酸価、IRの各データは良好でした。正常な状態の-号の試料との比較表-号との比較号機分析項目 -号 -号 粘度 水分 酸価 . . IR 良好 良好 計数汚染度 NAS級 NAS級 重量汚染度 . . SOAP/D-SOAP左：SOAP右：D-SOAP 鉄 . . 銅 . . 錫 . . Is値 のマイナス乗 のマイナス乗 正常な状態の-号と比較した結果、粘度、水分、酸価、IRの油の性状に大きな変化はありませんでした。計数汚染度は、-号および-号は共にNAS級と良好な範囲にあり、等級に変化はありませんでした。SOAP/D-SOAPの金属濃度も大きな違いはなく、フェログラフィーのIs値は、試料共にのマイナス乗と共に低い値でした。
報告№106-6023 報告№106-8000 | 分析№106-00388 分析№106-00634 | 106-00634 | 初期試験を実施した結果、潤滑状態は安定し、潤滑油も継続使用可能と判断します。これらのことは、前回に比較して、計数汚染度は等級に変化がないことSOAP／D-SOAPの鉄及び錫濃度に変化がないこと異常摩耗の早期発見パラメータであるフェログラフィーのIs値が.と良好の範囲にあること以上のことから判断しました。以上オイルクーラーより採取。
報告№109-09136 報告№111-00730 | 分析№109-001160 分析№111-003720 | 111-003720_date120410 | グリースおよびギヤ歯面は継続使用可能な状態にあると判断します。但し、グリースはちょう度の上昇が確認されたことから、以下の対策を推奨します。グリースの交換ちょう度が上昇し、グリースが軟化していることが確認されたことから、今後、グリースの漏洩や油膜切れの発生が懸念されるため、グリースを交換されることを推奨します。フェログラフィー摩耗粒子の形態で比較的多く観察された粒子は、潤滑状態が正常な場合に発生する摩耗粒子でした。これらの摩耗粒子が観察された場合、潤滑部では正常なマイルド摩耗が発生していることが分かります。Iカップリング発光分光分析供試グリースを分析した結果、検出された金属元素は、SOAPの結果表に示すように、鉄、鉛、錫、リン、亜鉛、カルシウム、アルミニウム、ナトリウムでした。これらの検出された金属元素から発生箇所を推定すると鉄、鉛、錫・ギヤリン、亜鉛、カルシウム、アルミニウム、ナトリウム・グリース添加剤・増ちょう剤であると思われます。このうち、機械部品が摩耗したと思われる元素はのグループです。グリースの物理的性状滴点、全酸価、IRの各データは良好でした。ちょう度ちょう度は、と当社推奨の管理上限値のより若干高くなっており、グリースが軟化していることが分かりました。軟化したグリースを使用した場合、グリースの漏洩や軸受等で油膜切れが発生することが懸念されます。
報告№109-09136 報告№112-00421 | 分析№109-001160 分析№112-001788 | 112-001788 | 軸受は継続使用可能な状態にあると判断します。但し、今後も摩耗の進行を傾向監視するため、以下の対策を推奨します。定期的な分析今後懸念される切削摩耗および疲労摩耗の進行を監視するため、定期的に分析を実施することを推奨します。はフェログラフィーおよびSOAP／D-SOAPの結果から総合的に判断した結果、やや厳しい状態にあると考えられます。フェログラフィー【定量分析：Is値】Is値は異常摩耗の早期発見パラメータのつで、摩耗粒子を定量化するために用います。前回に比較してIs値はの乗から乗に低下しているものの、やや高い値でした。フェログラフィー【定性分析：摩耗粒子および摩耗形態観察】分析結果から比較的多く観察された粒子は、以下の通りでした。正常な摩耗粒子・潤滑状態が正常なマイルド摩耗により発生。切削粒子・異物や金属表面の微小突起による切削摩耗により発生。疲労摩耗粒子・繰返し応力を受けて発生。観察された摩耗粒子の中でも切削粒子は、注意が必要です。摩耗形態の中でも切削摩耗は摩耗進行速度が速く、転がり軸受でこの摩耗形態が発生した場合には寿命が分の程度に低下することも知られており、切削摩耗により生じた軌道面の損傷が起点となって、転がり軸受の寿命となるフレーキングに進展することから、傾向監視が必要です。Iカップリング発光分光分析【SOAP／D-SOAP】検出された金属元素から発生箇所を推定すると、以下の通りでした。鉄、錫・軸受等リン・添加剤カルシウム、アルミニウム、ナトリウム・外部混入異物前回に比較して計数汚染度はNAS級からNAS級にランク低下し、良好でした。分析結果は良好と判断します。計数汚染度計数汚染度はNAS級と当社推奨の管理限界値のNAS級以下にあり、良好と判断します。重量汚染度は.mg/mlでした。摩耗粒子の形態観察の結果、異物の噛み込みや金属表面の微小突起により発生する切削粒子、繰返し応力を受けて発生する疲労摩耗粒子が比較的多く観察されました。SOAPSOAPの結果、油の添加剤成分であるリンが検出されました。摩耗により発生する鉄は検出されていないことから、良好と判断します。D-SOAPD-SOAPの結果、摩耗により発生する鉄が検出されました。フェログラフィー異常摩耗の早期発見パラメータであるフェログラフィーのIs値がの乗とやや高く、摩耗粒子の形態観察の結果、異物の噛み込みや金属表面の微小突起により発生する切削粒子、繰返し応力を受けて発生する疲労摩耗粒子が比較的多く観察されました。
報告№105-6050 報告№105-6075 | 分析№105-01529 分析№105-02853 | 105-02853 | 初期試験を実施した結果、潤滑状態は安定し、潤滑油も継続使用が可能と判断します。これらのことは、前回に比較して、計数汚染度は等級に変化がないことSOAP／D-SOAPの鉄及び錫濃度に変化がないこと異常摩耗の早期発見パラメータであるフェログラフィーのIs値が.と良好の範囲にあること以上のことから判断しました。
報告№104-0190 報告№104-0190 | 分析№104-01395 分析№104-01395 | 104-01395 | 潤滑油の温度が、通常の～からに上昇傾向を示し軸受メタルの潤滑状態の悪化が懸念されたため、本診断は軸受の潤滑状態を確認することを目的とした。光学顕微鏡写真の観察結果で外部から混入した鉄錆・砂が多く観察されたことから、採油時にドレン配管内に残留していた汚染物を採取した可能性があると思われますが、フェログラフィーによる摩耗粒子の観察結果で、軸受メタルの成分であるホワイトメタルの摩耗粒子がごく僅かではあるが確認されたことから、軸受摺動面では良好な潤滑状態の中で極微小な金属接触が発生していたと考えられました。配管内の残留異物と思われる鉄錆などが観察されたことから、油槽内の状態を代表できるデータとは考えにくく、配管内の排油が不十分であった可能性もあります。再度採油を実施し、傾向管理による潤滑状態の確認を推奨します。次回採油時には、採油前の排油量をドレン配管の容積に対して倍ないし倍以上を目安に採油して下さい。は良好と判断します。粘度は良好と判断します。粘度はmm/sと新油値mm/sに比較して、粘度変化率は-％で、当社推奨の管理限界値である±％以内にあり、良好と判断します。水分は良好と判断します。水分はppmと当社推奨の管理限界値の以下であり、良好と判断します。全酸価は良好と判断します。全酸価は.mgKOH/gと新油値.mgKOH/gに比較して、変化はなく良好と判断します。IRの結果、良好と判断します。IRの結果、油劣化の兆候を示すカルボン酸の吸収が確認されていないことから、良好と判断します。計数汚染度がNAS級とやや高い値でした。計数汚染度は当社推奨の管理限界値内にあるものの、NAS級とやや高い値でした。計数汚染度はNAS級と当社推奨の管理限界値のNAS級以内にあるものの、やや高い値でした。重量汚染度は良好と判断します。重量汚染度は.mg/mlと当社推奨の管理限界値のmg/ml以下であり、良好と判断します。機器の潤滑状態軸受摺動面では良好な潤滑状態の中で極微小な金属接触が発生していたと考えられました。SOAPの結果は良好です。SOAPの結果、金属元素は検出されませんでした。D－SOAPの結果は良好です。鉄、銅が検出され、外部から混入したアルミニウムナトリウムが検出されました。但し、軸受の摩耗を示す錫が検出されず、良好と判断します。フェログラフィーの結果は良好です。フェログラフィーの摩耗粒子形態観察で、外部から混入した砂・鉄錆が観察されました。これらの異物は、通常運転中に外部から混入する可能性がなく、今回の採油箇所がドレンバルブであることから、ドレンバルブに残留していたものを採油した可能性が高いと考えられます。
報告№109-09136 報告№111-00526 | 分析№109-001160 分析№111-002408 | 111-002408 | 潤滑油および軸受は継続使用可能な状態にあると判断します。但し、今後も摩耗の進行を傾向監視するため、以下の対策を推奨します。定期的な分析凝着摩耗やフレッティング摩耗の進行を監視するため、定期的に分析を実施し、摩耗の進行状況を確認することを推奨します。最適な採油方法本試料油は、機器停止中にドレンプラグから採油されています。機器が停止している状態では、別紙油粒子の沈降の影響に示すように油槽内で撹拌がなくなり固形物が沈降するため、油中汚染度は高くなると推定されます。今後の採油は、極力運転中もしくは停止直後の油槽中層部から実施されることを推奨します。フェログラフィー異常摩耗の早期発見パラメータとして摩耗粒子を定量化して評価するフェログラフィーのIs値は、潤滑状態がやや厳しいの乗でした。摩耗粒子の形態で比較的多く観察された粒子は、金属潤滑部が局部的に油膜切れを起して発生する鉄系および銅系シビア粒子フレッティングにより発生する赤錆でした。これらの摩耗粒子が観察された場合、潤滑部で発生している摩耗形態は、潤滑状態がやや厳しい凝着摩耗微振動によるフレッティング摩耗であることが分かります。Iカップリング発光分光分析供試の潤滑油を分析した結果、検出された金属元素は、SOAPの結果表に示すように、鉄、鉛、銅、クロム、アンチモン、錫、リン、亜鉛、カルシウム、バリウム、アルミニウム、ケイ素、ナトリウムでした。検出されたこれらの金属元素から発生箇所を推定すると鉄、鉛、銅、クロム、アンチモン、錫、亜鉛・軸受等リン・オイル添加剤カルシウム、バリウム、アルミニウム、ケイ素、ナトリウム・外部混入異物であると思われます。このうち、機械部品が摩耗したと思われる元素はのグループです。銅を使用した箇所は、転がり軸受の型番は不明ですが、保持器であると思われます。保持器であった場合、摩耗が進行することで転動体とのギャップが大きくなると共に振動が増大し、摩耗の進行につながることが懸念されます。計数汚染度は当社推奨の管理限界値を超えていました。フィルタ表面の異物観察で銅合金、鉄錆が観察されたことから、汚染度が高い要因は、摩耗と外部混入異物の影響と思われます。粘度、酸価、IRの各データは良好でした。尚、水分は新油値に比較して高い値を示しています。使用油であるシンテッソHTは、ポリグリコールベースの合成ギヤオイルであるため、水分を吸収しやすい特性があります。水分濃度の増加とともに水分の影響による腐食摩耗の発生に注意が必要です。
報告№109-09136 報告№110-00319 | 分析№109-001160 分析№110-001299 | 110-001299 | は、油の粘度、油中のスラッジの発生量を判断パラメータに、粘度、全酸価、IR、RBOTで評価します。分析の結果、油の粘性を示す粘度は、新油値の.mm/sに比較して粘度変化率が+.％の.mm/sとほぼ変化はなく、また油中のスラッジの発生量を示す全酸価は、新油値の.mgKOH/gに比較して大きな変化のない.mgKOH/gと劣化は確認されなかった。さらにはIRの結果でも油が劣化した場合に発生するカルボン酸の発生も確認されていないものの、酸化防止剤のピークが減少し、酸化防止剤の残存量を示すRBOTは、限界値minに比較して、minと当社推奨の管理限界値以上にあるものの低い値でした。但し、IRの結果、新油のIRスペクトルと一致しない箇所が確認されたことから、異種油の混入または油名の誤りなどが考えられます。一方、油中の水分を計測した結果、水分はppmと新油と同等であり、継続使用可能な状態にあることが確認されました。結論IRの結果から異種油の混入または油名の誤りの可能性がありますので、再度ご確認下さい。これらのことが確認されなかった場合は、潤滑油は酸化防止剤の減少と判断されますので、以下の対策が必要となります。酸化防止剤の減少により、基油の劣化に進展することが懸念されるため、更油を推奨します。
報告№102-6129 | 分析№102-02296 | 102-02296 | 精点Aを実施した結果、軸受メタルは継続使用可能な状態にあると判断します。但し、潤滑摺動面が局部的に圧力の高い箇所が発生していると思われます。加えて、外部から混入した異物が多く観察されているため、次の点に注意が必要です。それは、高い圧力と摩擦熱により油の劣化が進行すること異物が軸受摺動面に噛み込み摩耗を進行させることです。局部的に油膜厚さが薄くなっていることが考えられます。その狭いギャップに潤滑油が押込まれてフリクションポリマが発生していると思われます。このような場合には、軸受温度が若干高めになることがあります。また、油膜が切れやすい状況になっていることも懸念されますので、パトロール時に温度の変化を注意深く監視する必要があると思われます。次回分析は、ヶ月以内に精点A実施し、油の劣化状況及び摩耗の進行状況の確認をされることを推奨します。
報告№103-6086 | 分析№103-01753 | 103-01753 | 濾過前の試料油を分析した結果、軸受メタルは継続使用可能な状態にあると判断しますが、パトロール時に温度の変化を注意深く監視する必要があると思われます。但し、局部的に摩擦熱が高い箇所が発生していると思われることと、外部から混入した異物が多く観察されているため、次の点に注意が必要です。それは、高い摩擦熱により油が劣化すること異物が軸受摺動面に噛み込み摩耗を進行させることです。一般に、水車軸受でフリクションポリマが見られたときは、主軸の触れ回りが起因して局部的に軸受摺動部分に面圧の高い箇所が見られることがあります。つまり、触れ回り量の変動や、あるいは、メタルギャップが調整不足等の原因により、発電時には下流側、或いは、揚水時には上流側の軸受のギャップが狭くなっている個所があり、その狭いギャップに潤滑油が押込まれてフリクションポリマが発生している場合があります。このような場合には、軸受温度が若干上昇気味になることがありますので、パトロール時に温度の変化を注意深く監視する必要があると思われます。次回は、ヶ月後に再度分析を実施し、油の劣化状況及び摩耗の進行状況の確認をされることを推奨します。尚、RBOTが前回に比較し、min上昇したのは、新油の補充の影響によると思われます。今後は、今回のRBOT値によりデータ管理を行います。
報告№108-0131 報告№108-0131 | 分析№108-00771 分析№108-00771 | 108-00771 | 分析の結果、ギヤ歯面、転がり軸受の軌道面、共に潤滑状態は正常であることが確認され、ギヤおよび軸受は継続使用可能な状態にあると判断します。但し、摩耗粒子の形態観察で金属接触が厳しい場合に発生するシビア粒子がやや多く観察されたことから、摩耗形態は凝着摩耗であることが分かりました。今後更に摩耗が進行することが懸念されるため、念のため、ヶ月後に再度分析を実施し、摩耗の進行状況を確認することを推奨します。これらのことは、D－SOAPの結果、ギヤ歯面及び転がり軸受の摩耗により発生する鉄が微量検出されたものの、摩耗粒子の形態観察の結果、金属接触が厳しい場合に発生するシビア粒子がやや多く観察されたこと以上のことから判断しました。尚、トライボ診断では、バックラッシの増加量を分析結果から計算できますので、構造が確認できる図面、ギヤの形式、歯形、モジュール、歯数、回転数、増速比、歯幅をお知らせ下さい。計算結果をご報告いたします。計数汚染度は良好と判断します。計数汚染度は良好と判断します。計数汚染度はNAS級と当社推奨の管理限界値のNAS級以内にあり、良好と判断します。重量汚染度は.mg/mlでした。重量汚染度は.mg/mlでした。機器の潤滑状態摩耗粒子の形態観察の結果、金属接触が厳しい場合に発生するシビア粒子がやや多く観察されました。SOAPは良好です。SOAPの結果、油の添加剤成分であるリンが検出されました。摩耗により発生する鉄が検出されていないことから、良好と判断します。D－SOAPの結果、鉄が検出されました。D－SOAPの結果、摩耗により発生する鉄が検出されました。フェログラフィーの結果、金属接触が厳しい場合に発生するシビア粒子がやや観察されました。異常摩耗の早期発見パラメータであるフェログラフィーのIs値がの乗と良好の範囲にあるものの、摩耗粒子の形態観察の結果、金属接触が厳しい場合に発生するシビア粒子がやや多く観察されました。
報告№101-6223 | 分析№101-02811 | 101-02811 | 分析の結果、を示す粘度、水分、全酸価、IR、RBOTの各データは当社推奨の管理目安内にあり、この油は継続使用可能と判断します。一方、本試料油は、油清浄器が設置されているため、油中の粒子が除去されています。したがって、この油清浄器による減少率を考慮して分析データを解析する必要があります。油清浄器による油中の摩耗粒子の減少率は油の清浄器の入口と出口の汚染度を評価し、その結果から求めますが、今回は油清浄器の出口から採取した試料がありませんので、減少率を濾過能力が良好とされる一般的な減少率.として解析を進めます。尚、減少率は油清浄器の吐出量と総油量との比から換算します。本機の油清浄器の吐出量は毎時L、設備油量はLですので減少率は.となります。油清浄器により時間で％の粒子が減少するとした場合、油がパスして増加する粒子数は、今回計数汚染度の～μmレンジですと個/mlの％の個/mlとなります。更に、この発生粒子数から平衡濃度を計算します。平衡濃度は下式により求めます。平衡濃度＝発生粒子数／減少率・式油清浄器が設置されていない場合の減少率を.とすると平衡濃度は個/mlとなります。このことから分かるように、本試料油中の汚染度は、油清浄器が設置されていることで、NAS級と清浄になっていますが、油清浄器がないと仮定した場合、計算により求めたように～μmレンジの汚染度はNAS級以上の汚染状態になる可能性を示唆するものととらえる事が出来ます。他のレンジを計算すると以下のようになり、NAS級以上となります。～～～～以上等級級以上以上のことから、濾過機の影響で汚染状態は清浄になってはいるものの、実際はメタルコンタクトが発生していると思われます。メタルコンタクトの発生している箇所の特定は今回分析の項目では材質の特定ができていないため、詳細な所までは不明です。摩耗の形態が、シビア摩耗粒子であり、μm前後のサイズであることから油きり部のラビリンスと主軸の接触の可能性も考えられました。いずれにしましても、早急に材質の特定をし、摩耗箇所の推定を行います。尚、傾向を見るため、メインオイルタンクから採油すると同時に油清浄器出口から採油を実施し、分析結果から減少率を導き、その減少率を上記方法により油清浄器がない場合の粒子数を求め、その粒子数の変化により金属接触が進行しているか落ち着いてきているのかを確認されることを推奨します。
|  | 114-000634 | 軸受は継続使用可能な状態にあると判断します。但し、今後の摩耗推移を確認するためにも傾向監視を継続することが有効です。定期的な分析今後の摩耗推移を監視するため、定期的な分析実施を推奨します。異常摩耗の兆候を示す摩耗粒子が顕著に観察されず、異常摩耗の早期発見のパラメータであるIs値は、前回のレベルから変化ないものの、やや高い値であることから、定期的に潤滑油分析を実施し、摩耗推移を監視することが有用と考えます。ケイ素の検出SOAPの結果、前回同様にケイ素がppm検出されました。一般に、潤滑油中からケイ素が検出された場合の原因として、シリコン油或いは、シリコン系の添加剤が検出されるフェログラフィーおよびフィルタ表面の異物観察で砂が多く観察されて検出されるシリコングリースをシール部に塗布している場合、このシリコングリースが潤滑油に混入して検出されるなどが挙げられます。ケイ素が多く検出された原因がであると軸受摺動面に噛み込み摩耗が進行したり、であると潤滑油とグリースが混合して粘度が上昇し、粘性抵抗が増大することにより、油温が上昇する等の悪影響を及ぼすことがあります。分析の結果から、今回検出された原因は、の可能性が考えられます。については、分析結果では確認することが出来ませんので、これに関する情報があれば提供をお願いします。余寿命評価潤滑状態の異常の早期発見パラメータであるIs値は、前回に比較して低下していることから、Is値からは余寿命を予測することは出来ませんでした。現状の摩耗状態は安定しており、今後の運転状況に大きな変化がなければ、前回採油から今回採油までの稼働時間である時間分は継続使用可能な状態にあると思われます。
報告№109-09170 報告№109-09170 | 分析№109-001387 分析№109-001387 | 109-001387_修正 | ポンプの運転中に油面計のレベルが見えないくらいに変色する。潤滑油を交換してもすぐに変色する。潤滑油の分析結果から、変色原因を調査する。変色の原因一般に、潤滑油が変色する原因は以下のつが挙げられます。摩耗粒子の発生油の劣化汚染粒子の混入潤滑油の分析結果から、これらの推定される変色原因を検討しました。摩耗粒子の発生増加本試料油で発生していた摩耗形態は、切削摩耗と凝着摩耗でした。切削摩耗は、油膜に入り込んだ摩耗粒子や砂等の硬い異物の角の切削作用で発生するもので、凝着摩耗は、しゅう動面の油膜が局部的に破断し、厳しい金属接触が起きて発生することが分かっています。観察された鉄系および銅系粒子は、このふたつの摩耗形態で発生したものであり、摩耗粒子の発生はこれらが原因であることが確認されました。外部から混入した砂等の硬い異物や発生した摩耗粒子などが油膜に入り込み異物の角の切削作用で発生する切削摩耗や油膜切れよる厳しい金属接触で発生する凝着摩耗により発生した摩耗粒子が確認され、これらの粒子は、鉄系および銅系粒子でした。以上のことから、軸受油槽内部で鉄系および銅系の摩耗粒子が発生し増加していることが確認されました。油の劣化全酸価は、新油に比較して変化しておらず、またIRの結果でも劣化の兆候を示すカルボン酸の吸収は確認されていないことから、潤滑油は劣化していないことが分かりました。全酸価は新油に比較して変化はなく、またIRの結果でも油劣化の兆候を示すカルボン酸の吸収が確認されていないことから、潤滑油の劣化は確認されませんでした。汚染粒子の増加摩耗粒子の形態観察およびフィルタ表面の異物観察で、観察された多くの粒子は内部で発生した金属粒子であり、外部から混入したと思われる砂等の異物は僅かでした。摩耗粒子の形態観察およびフィルタ表面の異物観察で、外部から混入したと思われる砂等の異物は観察されたものの、観察された多くは内部で発生した金属粒子でした。以上のことから、潤滑油が変色した要因は、摩耗粒子の増加により汚染度が上昇したためと考えられました。摩耗粒子の形態と材質から、摩耗の発生箇所は黄銅を使用しているオイルリング、と低炭素鋼を使用しているオイルリングリテーナーと考えられます。オイルリングが摩耗する原因は、オイルリングの回転バランスがやや悪くなるなど、オイルリングが円滑に回転せず主軸の回転とともに左右に触れ回ることでリテーナーに接触し、結果としてリングやリテーナーが摩耗していることが考えられます。以上のことから、潤滑油が変色した要因は、摩耗粒子の増加および汚染粒子の増加によるものと考えられます。発生している摩耗粒子は、銅系粒子が黄銅を使用しているオイルリング、鉄系摩耗粒子が低炭素鋼を使用しているオイルリングリテーナーの摩耗により発生したものと考えられました。対策オイルリングの点検オイルリングが円滑に回転するためのバランス調整が必要と思われます。一般に、長期使用したり、起動停止が頻繁なオイルリングは、主軸との接触部が一様な摩耗ではなく偏摩耗していることが多く、そのため、回転バランスが悪くなることがあります。主軸から外してバランスを確認することが必要と推定されます。充填油の清浄度管理オイルリングの摩耗は、給油時の汚染度に大きく影響を受けることがあります。そのため、充填時の潤滑油汚染度はNAS級程度の清浄度にする必要があります。オイルバスの清掃変色の原因である鉄系および銅系粒子は、更油を実施しただけでは油槽底部に残留する場合が多く、残留していた場合、更油後も比較的短期間で潤滑油に混入し、結果として変色が確認されます。本設備は、油量が.Lと少量ですので、更油を実施する際には、油槽内を油性洗浄液などで粒子が残留しないように清浄に清掃し、充填する新油はNAS級以上の清浄度にして使用することを推奨します。オイルリング回転状況確認今後は、日常点検の際にオイルリングの回転状況を確認することも併せて推奨します。変色の原因である鉄系および銅系粒子は、更油を実施しただけでは残留する場合が多く、残留すると比較的短期間で潤滑油に混入し、結果として変色が確認されます。本設備は、油量が.Lと少量ですので、更油を実施する際には、油槽内を油性洗浄液などで粒子が残留しないように清浄に清掃し、充填する新油は、NAS級以上の清浄度にしてのものを使用することを推奨します。精密な濾過機が使用できる場合は、濾過を行いながら充填することを推奨します。また、今後は、日常点検の際にオイルリングの回転状況を確認することも併せて推奨します。摩耗形態の中で特に切削摩耗は、異物が混入していない状態に比較して摩耗進行速度が速く注意が必要です。転がり軸受で切削摩耗が発生した場合、切削摩耗により生じた軌道面の損傷が起点となって転がり軸受の寿命となるフレーキングに進展し寿命が分の程度に低下することも知られていますので、油槽内の清掃はおよび濾過を入念に実施することが必要ですを推奨します。汚染度、潤滑状態、）汚染度・パラメータ：計数汚染度重量汚染度光学顕微鏡各パラメータの説明、分析目的については添付資料を参照計数汚染度が当社推奨の管理限界値に到達し、汚染物の中には～μmサイズの摩耗粒子が比較的多く確認されました。計数汚染度計数汚染度は、NAS級と当社推奨の管理限界値のNAS級に到達していました。本試料油は、採油量が少なかったため参考値としてお考え下さい。EMBEDExcel.Sheet.重量汚染度が.mg/mlと当社推奨の管理限界値mg/ml以内にあり、良好と判断します。本試料油は、採油量が少なかったため参考値としてお考え下さい。EMBEDExcel.Sheet.光学顕微鏡観察フィルタグラムで～μmサイズの摩耗粒子が比較的多く観察されました。）潤滑状態・パラメータ：摩耗診断油中金属濃度）各パラメータの説明、分析目的については添付資料を参照摩耗粒子診断で異常摩耗の早期発見パラメータであるIs値がの乗とやや高く、潤滑状態はやや厳しい状態にあることが分かりました。摩耗粒子の観察結果で切削摩耗と凝着摩耗が確認され、フィルタ表面の異物観察では銅系粒子が観察されました。SOAPで銅が多く検出されたことから、潤滑状態がやや厳しくなったのは、オイルリングおよびオイルリングリテーナーの摺動部で油膜切れが発生したためと考えられました。一方、ケイ素がppm検出されています。一般に、潤滑油中からケイ素が検出された場合の原因として、油の消泡剤として使用されるシリコン系の添加剤が検出されるフェログラフィーおよびフィルタ表面の異物観察で砂が多く観察され、これが検出されるシリコングリースをシール部に塗布している場合、このシリコングリースが潤滑油に混入して検出されるなどが挙げられますが、今回の原因は、またはの可能性が考えられます。およびについては、分析結果では確認することが出来ませんので、原因を絞込むため、消泡剤の投与をしていないか、また、シリコングリースを使用している箇所があるかについてご確認下さい。摩耗診断異常摩耗の早期発見パラメータであるフェログラフィーのIs値がの乗とやや高く、摩耗粒子の形態観察では異物の噛み込みにより発生する切削粒子、金属接触が厳しい場合に発生するシビア粒子がやや多く観察されました。油中金属濃度をご参照ください。）油中金属濃度で鉄、鉛、銅、ケイ素が比較的多く検出されました。）・パラメータ：粘度全酸価IRを示す粘度、全酸価、IRの各データが良好の範囲にあることから、この油は継続使用可能と判断します。粘度粘度は、mm/sと新油値mm/sに比較して、粘度変化率は+％と当社推奨の管理限界値の±％以内にあり、良好と判断します。全酸価全酸価は、と新油値.mgKOH/g以内にあり、良好と判断します。IRIRによる分析の結果、IRチャートに示すように新油に比較して成分の変化はなく、良好と判断します。
報告№104-0378 報告№105-4507 | 分析№104-02669 分析№105-00238 | 105-00238 | 本試験は、油面の上昇が確認され、水分混入が原因と考えられたため、水分濃度の上昇の有無を確認すること。軸受の潤滑状態を確認すること。の点について確認することを目的としました。分析の結果、以下のことが確認されました。水分濃度の上昇の有無水分分析の結果、.ppmと低く水分の混入は確認されませんでした。軸受の潤滑状態異物の噛み込みにより発生する切削摩耗の発生が確認されました。この切削摩耗は摩耗の進行速度が速いため特に注意が必要です。今後、更に摩耗が進行することが懸念されるため、～ヶ月以内に再度分析を実施し、汚染状況及び摩耗の進行状況を確認されることを推奨します。このことは、計数汚染度がNAS級とやや高いこと異常摩耗の早期発見パラメータであるフェログラフィーのIs値がと良好の範囲にあるものの、摩耗粒子形態観察の結果、異物の噛み込み、金属表面の微小突起により発生する切削粒子、外部から混入したと思われる鉄錆が観察されたことD－SOAPの結果、軸受メタルの主成分である錫が検出されたこと以上のことから判断しました。尚、を示す粘度、水分、全酸価、IRの各データが良好であるため、この油は継続使用可能と判断します。
報告№109-09136 報告№110-00319 | 分析№109-001160 分析№110-001303 | 110-001303 | は、油の粘度、油中のスラッジの発生量を判断パラメータに、粘度、全酸価、IR、RBOTで評価します。分析の結果、油の粘性を示す粘度は、新油値のmm/sに比較して粘度変化率が-％のmm/sとほぼ変化はなく、また油中のスラッジの発生量を示す全酸価は、新油値の.mgKOH/gに比較して大きな変化のない.mgKOH/gと劣化は確認されなかった。さらにはIRの結果でも油が劣化した場合に発生するカルボン酸の発生も確認されず、酸化防止剤の残存量を示すRBOTは、限界値minに比較して、十分に残量があるminであった以上のことから、潤滑油の劣化は確認されませんでした。一方、油中の水分を計測した結果、水分は.と新油と同等であり、継続使用可能な状態にあることが確認されました。潤滑油は継続使用可能な状態にあると判断します。なお、潤滑油の余寿命は、RBOTの使用時間当たりの減少量から推定しますが、推定には新油値と使用油のRBOT値に加えて、使用時間または直近の油入替日が必要となります。今後は、可能であればご提供下さい。
報告№109-09136 報告№113-00521 | 分析№109-001160 分析№113-002210 | 113-002210 | 異常摩耗の早期発見のパラメータであるIs値は、前回のレベルから変化はなく、正常でした。但し、銅の溶出が認められたため、定期的に油性状分析を実施し、銅濃度の推移を監視することが有用と考えます。銅の溶出前回同様、SOAPの銅がppmと非常に高い値で検出されたことから、銅を使用した箇所が溶出している可能性が考えられます。銅の溶出箇所は、貴社ご提供の図面からデフレクターとバッフル、或いは流体継ぎ手のスクイ管、および潤滑油冷却器の冷却管などが推定されます。これらの部品の中でもデフレクターとバッフルは、オイルシールの役目を果たしていることから、溶出が継続した場合、シャフトとのギャップが増大し、油漏れの原因になると思われます。さらには油面低下により潤滑不良が発生することが懸念されるため、巡視の際には、油漏れと油面の低下に注意して下さい。銅の溶出は、潤滑油に使用されている亜鉛系添加剤と銅の反応により発生することが知られています。銅濃度の増加とともに油の酸化速度が加速しますので、注意が必要です。計数汚染度は前回のNAS級からNAS級にランク低下し、重量汚染度は.mg/mlから.mg/mlに低下し、共に良好です。
報告№109-09249 報告№110-00306 | 分析№109-001747 分析№110-001241 | 110-001241 | 油中金属の分析は、試料油を以上の高温で発光させた光を分光器で分光し、金属固有の波長から元素を特定するとともに、光の強度から濃度を求めるIカップリング発光分光分析法を用います。また摩耗状態は、SOAP法により求めた金属成分と濃度に、フェログラフィー法による早期発見パラメータであるIs値と摩耗粒子分析とを加味し、さらに摩耗粒子の形態により摩擦面で発生している摩耗機構を推定して総合的に判断します。Iカップリング発光分光分析供試のタービン油を分析した結果、検出された金属は油中金属元素の結果表に示すように、鉄、銅、亜鉛、カルシウム、ケイ素でした。これら検出された金属元素から発生箇所を推定すると、鉄、銅・軸受等亜鉛、カルシウム、ケイ素・外部混入異物であると思われます。このうち、機械部品が摩耗したと思われる元素はのグループです。ケイ素の検出金属濃度でケイ素がppm検出されました。一般に、潤滑油中からケイ素が検出された場合の原因として、シリコン油或いは、シリコン系の添加剤が検出されるフェログラフィーおよびフィルタ表面の異物観察で砂が多く観察されて検出されるシリコングリースをシール部に塗布している場合、このシリコングリースが潤滑油に混入して検出されるなどが挙げられますが、今回検出が比較的高濃度であることからの可能性が考えられます。については、分析結果では確認することが出来ませんので、これに関する情報があれば提供をお願いします。フェログラフィー摩耗粒子分析結果から観察された粒子は、潤滑状態が正常な場合に発生する摩耗粒子異物の切削作用で発生する切削粒子局部的に高圧・高温となる潤滑状態で発生するフリクションポリマでした。潤滑状態と摩耗形態異常摩耗の早期発見パラメータとして摩耗粒子を定量化して評価するフェログラフィーのIs値は、潤滑状態がやや厳しいの乗となっていました。摩耗粒子の観察結果から潤滑部では正常な潤滑状態であるマイルド摩耗、異物による切削摩耗、そしてやや厳しい摩耗形態の凝着摩耗が発生していることが分かりました。・切削摩耗転がり軸受に切削摩耗が発生している場合、軸受の寿命が分の程度に低下することが知られており、定期的なトライボ診断による状態監視が必要と考えます。また、切削摩耗発生の原因となる混入異物が残留している場合、この異物により切削摩耗が継続して発生する可能性があります。・フリクションポリマ潤滑油が軸受軌道面および軌道面で高圧下に押し込められ局部的な高圧・高温状態が混在していることがわかりました。特に、高圧高温状態の解消がなされなければ、潤滑油は劣化する場合があります。水分、汚染粒子数、汚染度物重量の各データは良好でした。粘度、全酸価、酸化安定度、有機物・有機化合物の各データは良好でした。潤滑油および軸受は継続使用可能な状態にあるものの、以下の対策が必要です。定期的な分析今後、摩耗の進行を監視するため、定期的に分析を実施することを推奨します。シリコン系のグリースや添加剤の確認シリコン系の添加剤やグリースを使用している箇所があるかについてご確認下さい。分析結果特性低下特性低下に係るパラメータの分析結果は良好と判断します。粘度粘度はmm/sと新油値mm/sに対する粘度変化率は+％で、当社推奨の管理限界値である±％以内にあり、良好と判断します。全酸価添加タービン油の全酸価は、油メーカによって初期値が違うため統一した管理基準を設定するのが困難であることから、当社では管理限界値を設定しておらず、新油分析値との比較及び他の分析項目の結果より全酸価の状態判断を行います。その結果、全酸価は.mgKOH/gと新油値.mgKOH/gに比較して若干高くなっていますが、IRチャートに示すように劣化の兆候として現れるカルボン酸などの有機物・有機化合物の発生が確認されていないことから、異常のない値と判断します。酸化安定度酸化安定度はminであり、当社推奨の管理限界値のmin以上であることから良好と判断します。有機物・有機化合物有機物・有機化合物は、IRチャートによる新油分析値との比較の結果、cm-付近に劣化の兆候を示すカルボン酸の吸収が確認されていないことから、良好と判断します。色相はL.であり、新油値のLに比較して大きな変化はないことから、良好と判断します。汚染に係るパラメータの分析結果は良好と判断します。水分はであり、当社推奨の管理限界値の以下であることから良好と判断します。汚染粒子数はNAS級であり、当社推奨の管理限界値のNAS級以内であることから良好と判断します。汚染度物重量はmg/mlであり、当社推奨の管理限界値のmg/ml以内であることから良好と判断します。摩耗フェログラフィーによる摩耗粒子の観察の結果、潤滑状態が正常な場合に発生する摩耗粒子、異物の切削作用で発生する切削粒子、局部的に高圧・高温となる潤滑状態で発生するフリクションポリマが比較的多く観察されました。異常摩耗の早期発見パラメータであるフェログラフィーのIs値がの乗とやや高く、摩耗粒子の形態観察の結果、潤滑状態が正常な場合に発生する摩耗粒子、異物の切削作用で発生する切削粒子、局部的に高圧・高温となる潤滑状態で発生するフリクションポリマが比較的多く観察されました。金属濃度SOAP法により金属濃度を測定した結果、外部から混入したと思われる亜鉛がppm、ケイ素がppm検出されました。金属濃度酸溶解法により金属濃度を測定した結果、潤滑箇所で発生する金属接触によって検出される鉄が、銅が、外部から混入したと思われる亜鉛、カルシウムが検出されました。
報告№111-00058 報告№111-00058 | 分析№111-000339 分析№111-000339 | 111-000339 | は良好と判断します。尚、RBOTがminと新油値のminに比較してmin減少していました。このまま継続使用した場合、この減少傾向から限界値に到達するのは、別紙図RBOTの減少傾向に示すように年月と推定されました。残りの継続使用期間は、約年ヶ月であると予測されます。潤滑油は継続使用可能な状態にあると判断します。≪状態監視とパラメータ≫分析の目的および各分析のパラメータは以下の通りです。特性低下目的：油の分析結果から、や劣化傾向ならびに添加剤の消耗程度、残存寿命などを確認する。粘度JISK全酸価JISK赤外線吸収スペクトルJISK酸化安定度試験JISK汚染目的：油の分析結果から、砂塵あるいは水・異種油などによるや、異物混入の有無を確認する。水分JISK計数汚染度JISB重量汚染度JISB光学顕微鏡観察摩耗目的：油中の摩耗粒子を分析する事により、回転・摺動部の潤滑状態、摩耗劣化の程度、余寿命などを解析する。摩耗診断電子顕微鏡観察JISKX線マイクロアナリシス油中金属濃度JISK≪分析結果≫特性低下粘度：良好粘度値mm/sの新油値mm/sに対する変化率は+％であり、当社推奨の管理限界値±％以内に留まっています。全酸価：良好全酸価.mgKOH/gは新油値の.mgKOH/g以内にあることから問題は無いと判断します。赤外線吸収スペクトル：良好酸化安定度試験：良好酸化安定度試験の結果、数値minは当社推奨の管理限界値min以上に留まっており、現時点での使用は可能と判断します。汚染水分：良好水分値ppmは当社推奨の管理限界値以内に留まっています。計数汚染度：今回は実施していません。重量汚染度：今回は実施していません。光学顕微鏡観察：今回は実施していません。摩耗摩耗診断電子顕微鏡観察・X線マイクロアナリシス：今回は実施していません。油中金属濃度：今回は実施していません。
報告№102-6181 | 分析№102-03334 | 102-03334 | 濾過前の試料油を分析した結果、フェログラフィーを除く項目は良好でした。フェログラフィーの結果、潤滑異常の早期発見パラメータである、Is値が-.と非常に良好の範囲にあるものの、摩耗粒子の形態観察結果から、フレッティングにより発生したμm未満の赤錆が多く見られました。フレッティングはスラストランナー固定部やスラストメタル台金部の鉄系材料が接合されたり、勘合されていたりする部分から発生します。フレッティングによる赤錆が少量発生しても直ちに異常ではありませんが、起動停止が頻繁にあるような場合には、軟らかい軸受表面に、硬いフレッティング粒子が埋め込まれそれが原因で、起動時のトルク増大による起動開度の増加にもなる事があります。巡視の際には、起動開度の増大や、軸受温度の跳ね上がり等の変化に注意して下さい。また、埋め込まれたこれらの粒子による摩耗の進行もありますので、次年度の分析時には、この点に注意が必要です。
報告№102-0111 報告№102-0111 | 分析№102-00864 分析№102-00864 | 102-00864 | 分析の結果、を示す粘度、水分、全酸価、IR、RBOTの各データは当社推奨の管理目安内にあり、この油は継続使用可能と判断します。一方、本試料油は、μmサイズのフィルタが設置されており、フィルタにより油中の粒子が除去されています。したがって、このフィルタの濾過による減少率を考慮して潤滑状態を解析する必要があります。解析を行うための基本的な理論は、別添資料潤滑油中摩耗粒子の平衡濃度の計算に示す摩耗粒子が平衡濃度に到達することを基に解析を進めます。フィルタによる油中の摩耗粒子の減少率はフィルタの入口と出口の汚染度を評価し、その結果から求めますが、今回はフィルタの出口から採取した試料がありませんので、減少率を濾過能力が良好とされる一般的な減少率.として解析を進めます。減少率はフィルタの吐出量と総油量との比から換算します。本機のフィルタの吐出量は毎時L、設備油量はLですので減少率は.となります。フィルタにより時間で％の粒子が減少するとした場合、油がパスして増加する粒子数は、今回計数汚染度の～μmレンジですと個/mlの％の個/mlとなります。更に、この発生粒子数から平衡濃度を計算します。平衡濃度は下式により求めます。平衡濃度＝発生粒子数／減少率・式フィルタが設置されていない場合の減少率を.とすると平衡濃度は個/mlとなります。このことから分かるように、本試料油中の汚染度は、フィルタが設置されていることでNAS級と清浄になっていますが、フィルタがないと仮定した場合、計算により求めたように～μmレンジの汚染度はNAS級の汚染状態になる可能性を示唆するものととらえる事が出来ます。他のレンジを同様に計算すると以下のようになり、NAS級となります。～～～～以上等級級以上のことから、フィルタの影響で汚染状態は清浄になってはいるものの、実際は若干メタルコンタクトが発生していると思われます。尚、傾向を見るため、制御油タンクから採油すると同時にフィルタ出口から採油を実施し、分析結果から減少率を導き、その減少率を上記方法によりフィルタがない場合の粒子数を求め、その粒子数の変化により金属接触が進行しているか落ち着いてきているのかを確認されることを推奨します。
報告№109-09136 報告№111-00716 | 分析№109-001160 分析№111-003607 | 111-003607 | 潤滑油は継続使用可能な状態にあると判断します。但し、今後は障害予防を目的に以下の対策を推奨します。追加分析消泡性能が低下した場合、ギヤ歯面での油膜形成に影響が出て摩耗が進展することがありますので、フェログラフィーおよびSOAP-Tを追加して摩耗により発生する油中金属濃度や潤滑状態を確認することを推奨します。泡立ち試験泡立ち試験の結果は、-と新油値が-であるのに比較して高い値となっていたことから、消泡性能が低下していることが分かりました。今後の使用状況によっては油の酸化劣化が進行したり、ギヤ歯面およびベアリング軌道面で油膜切れが発生したりする場合があるため、消泡剤の添加による消泡性能の改善など何らかの対応が必要になると思われます。分析結果泡立ち試験の結果、消泡性能が低下していることが確認されました。粘度粘度はmm/sと新油値mm/sに比較して、粘度変化率は-％で、当社推奨の管理限界値である±％以内にあり、良好と判断します。泡立ち試験泡立ち試験は-と新油に比較して高い値でした。水分はppmと当社推奨の管理限界値の以下であり、良好と判断します。全酸価全酸価はmgKOH/gと新油値mgKOH/g以下にあり、良好と判断します。
報告№109-09136 報告№111-00143 | 分析№109-001160 分析№111-000699 | 111-000699 | 潤滑油は継続使用可能な状態にあると判断します。粘度、全酸価、IR、RBOTの各データは良好でした。尚、RBOTは、新油値に比較して大きな値であり減少傾向は確認されませんでした。このことから、酸化防止剤の消耗は確認されず、この油は継続使用可能な状態にあると判断できました。水分は良好でした。
報告№109-09136 報告№112-00009 | 分析№109-001160 分析№112-000014 | 112-000014 | 潤滑油および対象設備は継続使用可能な状態にあると判断します。但し、油中の汚染度が高く、スラッジの影響でバルブ類の動作障害が発生することが懸念されるため、以下の対策を推奨します。TS－の投与と濾過今後、バルブ類の動作障害やフィルタおよびストレーナの目詰まりが発生することが懸念されるため、年に貴発電所で実施した当社製清浄分散剤TS－の投与と濾過を推奨します。前回に比較してSOAP／D－SOAPの結果で、鉄濃度に大きな変化はありませんでした。Is値は異常摩耗の早期発見パラメータのつで、摩耗粒子を定量化するために用います。前回同様にIs値はのマイナス乗であり、潤滑状態は正常と判断できます。前回に比較して計数汚染度はNAS級からNAS級にランク増加し、重量汚染度は前回同様に当社推奨の管理限界値を超えていました。フィルタ表面の異物観察で表面が茶褐色で鉄錆、砂等が観察されたことから、汚染度が高い要因は、摩耗とスラッジ、そして外部混入異物の影響と思われます。前回同様に粘度、水分、全酸価、IRの各データは良好でした。分析結果は良好と判断します。粘度粘度は.mm/sと新油値mm/sに比較して、粘度変化率は+.％で、当社推奨の管理限界値である±％以内にあり、良好と判断します。水分はppmと当社推奨の管理限界値の以下であり、良好と判断します。全酸価全酸価は.mgKOH/gと当社推奨の管理限界値の.mgKOH/g以下にあり、良好と判断します。IRIRの結果、油劣化の兆候を示すカルボン酸の吸収が確認されていないことから、良好と判断します。計数汚染度、重量汚染度は共に当社推奨の管理限界値を超えていました。計数汚染度計数汚染度はNAS級と当社推奨の管理限界値のNAS級を超えていました。重量汚染度はmg/mlと当社推奨の管理限界値のmg/mlを超えていました。機器の潤滑状態機器の潤滑状態は正常と判断します。SOAPSOAPの結果、外部から混入したと思われるケイ素がppm検出されました。D－SOAPD－SOAPの結果、外部から混入したと思われるカルシウムが、ナトリウムが検出されました。フェログラフィー異常摩耗の早期発見パラメータであるフェログラフィーのIs値がのマイナス乗と良好の範囲にあり、潤滑状態は正常と判断します。
報告№107-4545 報告№108-0135 | 分析№107-02185 分析№108-00834 | 108-00834 | トライボ診断の結果、全てのデータが良好であることから、この油は継続使用可能と判断します。は良好と判断します。粘度は良好。粘度は.mm/sと新油値mm/sに比較して、粘度変化率は-.％で、当社推奨の管理限界値である±％以内にあり、良好と判断します。粘度はmm/sでした。粘度はmm/sでした。粘度指数はでした。粘度指数はでした。水分は良好。水分はppmと当社推奨の管理限界値の以下であり、良好と判断します。全酸価は良好。全酸価は.mgKOH/gと新油値.mgKOH/g以内であり、良好と判断します。
報告№109-09611 報告№109-09611 | 分析№109-003761 分析№109-003761 | 109-003761 | ・汚染度前回に比較して計数汚染度がNAS級から級にランク減少していました。・摩耗状態SOAP／D－SOAPの結果、鉄および錫濃度は減少しており、異常摩耗の早期発見パラメータであるフェログラフィーのIs値がの乗と良好の範囲にありました。・軸受メタルの摩耗メタルの摩耗体積および摩耗深さを求めました。本軸受は、油の抜き取りや不足があった場合にその都度補給しており、その履歴がないため濃度補正を行うことが出来ません。そのため、過去回の分析結果で最も高い錫濃度ppmと、油量Lから計算により求めました。メタル表面の平均的な摩耗深さは.μmとなり、メタルの表面粗さをsと仮定すると摩耗は軽微であることが判りました。今回の採油条件が前回とほぼ同様であり、各データが減少していることから、摩耗は安定しているものと判断します。・鉛および銅を使用した箇所の溶出・摩耗鉛および銅を使用した部分の溶出・摩耗が発生しています。亜鉛系添加剤を使用している潤滑油で銅が検出される場合、潤滑系統内の銅が亜鉛系添加剤の影響により溶出することが知られています。今回の検出は、この溶出と、摺動面の摩耗との双方によるものと考えられます。今後、別紙鉱油の酸化に対する金属触媒の影響に示すように濃度の増加に伴い酸化速度が速まる可能性があります。・粘度、水分、全酸価、IRの各データは良好でした。潤滑油および軸受は継続使用可能な状態にあるものの、以下の対策が必要です。定期的に分析を実施し、油の劣化状況を確認されることを推奨します。
報告№104-0115 報告№104-0115 | 分析№104-00899 分析№104-00899 | 104-00899 | 分析の結果、軸受軌道面にマイクロフレーキングが発生していると考えられます。但し、本試料油はヶ月前に更油を実施しており、更油前の摩耗粒子の発生状況が確認出来ないため断定できないものの、フレーキングの進展段階にあることが懸念されました。したがって、なるべく早い時期に再度分析を実施し、摩耗の進行状況を確認する必要があります。運転時間時間経過した後、早い時期に再分析を実施することを推奨します。このことは、SOAP／D-SOAPで軸受の摩耗により発生する鉄、クロムが検出され、異常摩耗の早期発見パラメータであるフェログラフィーのIs値がの乗とやや高く摩耗粒子形態観察の結果から、軸受軌道面の疲労摩耗により発生した摩耗粒子が観察されたことから判断しました。この油は継続使用可能と判断します。粘度は良好と判断します。粘度はmm/sと管理限界値以内にあり、良好と判断します。水分は良好と判断します。水分は.ppmと管理限界値の以下にあり、良好と判断します。全酸価は良好と判断します。全酸価は.mgKOH/gと新油データの.mgKOH/gに比較して小さな値を示しており、良好と判断します。IRは良好と判断します。IRの結果、新油に比較して変化がなく、且つ、油劣化の兆候を示すカルボン酸の吸収が確認されていないことから、継続使用可能な状態にあると考えられます。計数汚染度が管理限界値に到達していました。計数汚染度は当社推奨の管理限界値に到達していました。計数汚染度はNAS級と当社推奨の管理限界値に到達していました。重量汚染度は.mg/mlでした。重量汚染度は.mg/mlでした。機器の潤滑状態フェログラフィーの結果、軸受軌道面にマイクロフレーキングが発生していると考えられます。今後更に摩耗が進行し、軸受の寿命の指標とされるフレーキングに進展することが懸念されるため、運転時間時間経過後に再度分析を実施し、摩耗の進行状況を確認されることを推奨します。SOAPは良好と判断します。SOAPの結果、軸受軌道面の摩耗により発生した鉄が多く検出されました。D－SOAPの結果、鉄が多く検出されました。D－SOAPの結果、摩耗により発生する鉄、クロムが検出されました。フェログラフィーの結果、軸受軌道面にマイクロフレーキングが発生していると考えられます。フェログラフィーの結果、軸受軌道面にマイクロフレーキングが発生していると考えられます。
報告№109-09136 報告№111-00053 | 分析№109-001160 分析№111-000237 | 111-000237 | 更油からの使用時間をもとに潤滑油の余寿命を評価したところ、潤滑油は次回定検まで使用可能と判断できました。次回定検時に更油を実施しない場合は、酸化安定度を知るための分析を実施し、余寿命を確認することを推奨します。酸化安定度はminであり、当社推奨の管理限界値のmin以上であることから、良好と判断します。
報告№109-09496 報告№109-09496 | 分析№109-003022 分析№109-003022 | 109-003022 | ・摩耗状態SOAP／D－SOAPの結果、潤滑油中からは摩耗粒子により発生した鉄が検出されました。粒子観察の結果から、疲労摩耗粒子が観察されたことから、潤滑部分で発生している摩耗形態は疲労摩耗であることが分かりました。現在のところ、転がり軸受寿命の指標としている摩耗粒子が観察されなかったことから、フレーキングは発生しておらず、また、異常摩耗の早期発見パラメータであるフェログラフィーのIs値がの乗と良好の範囲にあることあら、摩耗は安定しているものと判断します。・汚染度計数汚染度はNAS級と当社推奨の管理限界値内にあり、良好と判断します。結論現在のところ、潤滑油および軸受は継続使用可能な状態にあると判断できますが、以下に示す対策が必要になると思われます。本軸受は、毎分の回転数が毎分回転と比較的低速であることから現在のところ継続使用は可能な状態にあると判断できますが、進行する疲労摩耗が観察されたため以下に示す対策が必要になると思われます。発生している摩耗形態が疲労摩耗で、摩耗が進行する場合も想定されるため、定期的に分析を実施し、疲労摩耗の進行状況を確認することを推奨します。次回分析の時期を理論的に求めたところ、最短で約時間となります。この時間は、油中汚染物が均一になるために必要とする時間であり、この時間を経過すれば、再分析の結果から状態の傾向を確認することが可能となりますので、これを参考に次回分析時期を検討されることを提案します。計数汚染度は良好と判断します。計数汚染度計数汚染度はNAS級と当社推奨の管理限界値のNAS級以内にあり、良好と判断します。重量汚染度は.mg/mlでした。機器の潤滑状態フェログラフィーの結果、疲労摩耗粒子が比較的多く観察されました。SOAPSOAPの結果、摩耗により発生する鉄、油の添加剤成分であるリンが検出されました。D－SOAPD－SOAPの結果、摩耗により発生する鉄が検出されました。フェログラフィー異常摩耗の早期発見パラメータであるフェログラフィーのIs値がの乗と良好の範囲にあるものの、摩耗粒子の形態観察の結果、疲労摩耗粒子が比較的多く観察されました。
報告№109-09136 報告№113-00641 | 分析№109-001160 分析№113-002750 | 113-002750 | 粘度および消泡性能の低下が確認されました。今後は障害予防を目的に以下の対策を推奨します。更油、或いは、部分更油粘度が新油に比較して.％低下し、推奨する管理基準を下回っていることが分かりました。適正な範囲を超えた粘度で使用を継続した場合、ギヤ歯面やベアリング軌道面で油膜切れが発生し、摩耗が進行することが懸念されるため、更油、或いは、部分更油を推奨します。追加分析消泡性能が低下した場合、ギヤ歯面での油膜形成に影響が出て摩耗が進展することがありますので、フェログラフィーおよびSOAP-Tを追加して摩耗により発生する油中金属濃度や潤滑状態を確認することを推奨します。粘度粘度はmm/sと新油値mm/sに比較して、粘度変化率は-.％で、前回同様に当社推奨の管理限界値である±％を超えていました。今後、適正な粘度範囲で使用していない場合、ギヤ歯面やベアリング軌道面で油膜切れが発生し、摩耗が進行することが懸念されます。泡立ち試験泡立ち試験の結果は、-と新油値が-であるのに比較して高い値となっていたことから、消泡性能が低下していることが分かりました。今後の使用状況によっては油の酸化劣化が進行したり、ギヤ歯面およびベアリング軌道面で油膜切れが発生したりする場合があるため、消泡剤の添加による消泡性能の改善など何らかの対応が必要になると思われます。分析結果粘度および消泡性能が低下していることが確認されました。粘度粘度はmm/sと新油値mm/sに比較して、粘度変化率は-.％で、当社推奨の管理限界値である±％を超えていました。泡立ち試験泡立ち試験は-と新油に比較して高い値でした。水分はppmと当社推奨の管理限界値の以下であり、良好と判断します。酸価はmgKOH/gと新油値mgKOH/g以下にあり、良好と判断します。
報告№104-8031 報告№104-8031 | 分析№104-01316 分析№104-01316 | 104-01316 | 本試験は、油の黒化原因の調査および軸受メタル摩耗の要因を検討することを目的としました。油の黒化原因の推定油の黒化原因は、鉄を使用した箇所の摩耗により発生した摩耗粒子の発生、発生箇所は、例えば、軸受の支持部や主軸の鉄系材料を使用した箇所の摩耗軸受メタルの摩耗により発生した摩耗粒子の発生銅を使用した箇所の摩耗により発生した摩耗粒子の発生、発生箇所は、例えば冷却水配管の固定部の振動に伴う摩耗軸受摺動面のギャップが狭いメタルがあり、その狭いギャップに入り込んだ潤滑油が局部的に高面圧を受けて重合し、高分子化している外部から混入した砂等が考えられました。これらのことは、光学顕微鏡写真の結果から、砂等の異物が確認されたことフェログラフィーの結果、微小なすべり摩耗により発生した鉄系粒子、銅系粒子、摩擦熱が高い場合に発生するフリクションポリマが確認されたこと以上のことから判断しました。軸受メタルの摩耗の要因油中の摩耗粒子を分析した結果、μmサイズのホワイトメタル摩耗粒子が確認され、油膜切れにより発生した凝着摩耗と摩擦熱による溶融摩耗が混在していることが判りました。また、今回観察されたホワイトメタル摩耗粒子は、サイズが数μmの小型の摩耗粒子がほとんど確認されていないことから、油膜切れは、定常的に発生していたものではなく、比較的短時間の間に発生したと考えられます。分析結果から推定される油膜切れの原因は、何らかの原因で主軸の軸振れ量が増加し、本来あるべき軸受ギャップが狭小化して混合潤滑状態が生じさらには、軸受のピボット部の機構に異物が噛み込むなどの原因で、軸受が圧力変化に応じた追随性が発揮できず、軸受の微少揺動が阻害され、油膜が形成しにくくなり、加えて、軸受摺動面に外混入異物や摩耗粒子が噛み込み、メタル表面が荒れた。等が考えられました。今後の対策主軸の軸振れ量の確認と、セグメントメタルの各ギャップの確認油槽内の清掃および濾過を推奨します。尚、油槽内の清掃時には、微小な繊維屑が発生するウェス等使用は避けることをお奨めします。を示す粘度、水分、全酸価、IRの各データは管理限界値内にあり、この油は継続使用可能と判断します。
報告№109-09136 報告№112-00597 | 分析№109-001160 分析№112-002523 | 112-002523 | 分析の結果、本試料および汚染状態は全て良好な範囲にあり、継続使用可能な状態にあると判断します。粘度、酸価、有機物・有機化合物、酸化安定度の各データは良好でした。尚、別紙酸化安定度の減少傾向から油の余寿命を求めた結果、今回の採油日からの使用可能期間は約年ヶ月であることが分かります。水分濃度は、継続使用可能な範囲にありました。
報告№109-09136 報告№112-00581 | 分析№109-001160 分析№112-002389 | 112-002389 | 潤滑油および軸受は継続使用可能な状態にあると判断します。但し、今後も摩耗の進行を傾向監視するため、以下の対策を推奨します。定期的な分析定期的に分析を実施することにより、データの変化から異常の兆候を早期に発見することが可能となります。また、今回は対象設備の初期試験であるため、あと最低でも回分析を実施し、分析データの変化を確認することを推奨します。今後、局部的な油膜切れによる凝着摩耗の進行が懸念されるため、出来るだけ早めに回目の分析を実施することを推奨します。はフェログラフィーおよびSOAP／D-SOAPの結果から総合的に判断した結果、傾向管理が必要な状態にあると考えられます。フェログラフィー【定量分析：Is値】Is値は異常摩耗の早期発見パラメータのつで、摩耗粒子を定量化するために用います。今回のIs値はの乗とやや高い値でした。フェログラフィー【定性分析：摩耗粒子および摩耗形態観察】分析結果から比較的多く観察された粒子は、以下の通りでした。正常な摩耗粒子・潤滑状態が正常なマイルド摩耗により発生。シビア粒子・潤滑状態がやや厳しい凝着摩耗により発生。金属潤滑部が局部的に油膜切れを起していると考えられます。球状粒子・金属接触が厳しく、且つ、金属が溶融するほどの高い摩擦熱が発生していると考えられます。観察された摩耗粒子の中でも球状粒子は、注意が必要です。観察された摩耗粒子の中でも球状粒子は、異常摩耗の兆候を示す形態のパラメータで、この摩耗粒子が発生する場合、潤滑状態に注意が必要です。球状粒子の発生原因は、一般に、溶接工事、溶接作業などによる溶接スパッタの混入電食による発生厳しい金属接触による摩耗が考えられます。球状粒子の発生原因が、の溶接スパッタの混入であれば、今後増加しないと思われますが、が考えられる場合は、原因を取り除かなければ球状粒子は増加すると考えられます。Iカップリング発光分光分析【SOAP／D-SOAP】検出された金属元素から発生箇所を推定すると、以下の通りでした。鉄、銅、錫・軸受等バリウム・添加剤リン、カルシウム・外部混入異物計数汚染度、重量汚染度は共に良好でした。IR、RBOTの各データは良好でした。
報告№109-09136 報告№110-00779 | 分析№109-001160 分析№110-003741 | 110-003741 | Iカップリング発光分光分析供試グリースを分析した結果、検出された金属元素は、SOAPの結果表に示すように、アンチモン、錫、カルシウム、アルミニウム、ナトリウムでした。これらの検出された金属元素から発生箇所を推定するとアンチモン、錫・軸受等カルシウム、アルミニウム、ナトリウム・増ちょう剤であると思われます。このうち、機械部品が摩耗したと思われる元素はのグループです。フェログラフィー摩耗粒子の形態で比較的多く観察された粒子は、潤滑状態が正常な場合に発生する摩耗粒子、繰返し応力を受けて発生する疲労摩耗粒子でした。このような摩耗粒子が観察された場合には、潤滑部では正常なマイルド摩耗と疲労による疲労摩耗が発生していることが分かります。グリースの物理的性状IRの結果、油劣化の兆候を示すカルボン酸の吸収が確認されていないことから、良好と判断します。ベアリングの検査ベアリングの内輪シャフト側および外輪ハウジング側の傷とベアリングの回転状況を確認しました。内輪：傷なし外輪：傷なし回転：良好 フェログラフィーの結果から僅かに疲労摩耗が観察されているものの、良好の範囲にあり軸受は継続使用可能な状態にあると判断します。
報告№111-00058 報告№111-00058 | 分析№111-000387 分析№111-000387 | 111-000387 | 有機物・有機化合物試験で検出されたピークには新グリースと異なるピークが検出されました。IRの結果で新グリースと異なるピークが検出されたことから、グリース名が違うか、或いは、異種グリースが混入した可能性が考えられますので、確認する必要があります。≪状態監視とパラメータ≫分析の目的および各分析のパラメータは以下の通りです。特性低下目的：グリースの分析結果から、グリースの物理的性状や劣化傾向などを確認する。全酸価JISK赤外線吸収スペクトルJISKちょう度JISK滴点JISK摩耗目的：グリース中の摩耗粒子を分析する事により、回転・摺動部の潤滑状態、摩耗劣化の程度、余寿命などを解析する。摩耗診断電子顕微鏡観察JISKX線マイクロアナリシス油中金属濃度JISK≪分析結果≫特性低下全酸価：良好全酸価.mgKOH/gは新油値の.mgKOH/g以内にあることから問題は無いと判断します。赤外線吸収スペクトル：良好ちょう度：良好ちょう度値はと当社推奨の管理限界値であるから以内に留まっています。滴点：良好滴点はと新油値のに比較し高いものの、ちょう度が良好の範囲にあり、かつ、有機物・有機化合物試験の結果で油劣化の兆候を示すカルボン酸の吸収が見られないことから、問題は無いと判断します。摩耗摩耗診断電子顕微鏡観察・X線マイクロアナリシス：今回は実施していません。油中金属濃度：今回は実施していません。
報告№104-0357 | 分析№104-02473 | 104-02473 | ・臨時分析・濾過前の試料油を分析した結果、水分が前回のppmからppmに減少しましたが、やや不良領域にありました。・計数汚染度がD級と処置領域にありました。・摩耗粒子形態観察の結果、外部から混入した鉄錆・砂が多く観察されました。・D－SOAPの結果、前回に比較して鉄がからppmに上昇しました。・光学顕微鏡写真に示すように、外部から混入した砂が多く観察されました。水分濃度は使用可能な範囲にありますが、やや高い値を示していますので、今後、この水分の影響で腐食摩耗が進行することが懸念されます。計数汚染度および鉄濃度の上昇計数汚染度がDと管理限界値に到達し、D-SOAPの鉄濃度の上昇が確認されました。これは、摩耗粒子形態観察及び光学顕微鏡写真の結果で鉄錆や砂が多く観察されたことから、汚染度が高い要因と鉄濃度が上昇した要因は、外部から混入した砂・鉄錆と水分の影響で発生した鉄錆によるものと考えられます。本サンプルは汚染濃度が高く、異物が軸受摺動面に噛み込み摩耗を進行させる場合があります。これらの障害発生に対する弊害を勘案の上、予防処置として濾過実施を推奨します。
報告№109-09136 報告№113-00357 | 分析№109-001160 分析№113-001406 | 113-001406 | 分析の結果、潤滑油の劣化はなく、汚染度は良好な範囲にあることから、継続使用可能と判断します。軸受分析の結果、軸受は継続使用可能な状態にあると判断します。はフェログラフィーおよびSOAP／D-SOAPの結果から総合的に判断した結果、正常な状態にあると考えられます。フェログラフィー【定量分析：Is値】Is値は異常摩耗の早期発見パラメータのつで、摩耗程度を定量化するために用います。今回のIs値はの乗と、低い値でした。フェログラフィー【定性分析：摩耗粒子および摩耗形態観察】分析結果から観察された全ての粒子量は少でした。Iカップリング発光分光分析【SOAP／D-SOAP】検出された金属元素から発生箇所を推定すると、以下の通りでした。鉄、銅、錫・軸受等リン、カルシウム、ナトリウム・外部混入異物計数汚染度はNAS級、重量汚染度は.mg/mlと、共に当社推奨の管理限界値以下であり、良好でした。．粘度、水分、酸価、IR、RBOTの各データは良好でした。
報告№103-6025 | 分析№103-00687 | 103-00687 | 回目の初期試験を実施した結果、摩耗粒子から判断し、潤滑状態は安定していると判断します。これらのことは、前回に比較して、計数汚染度はNAS級から級にランク減少し、SOAP／D-SOAPの鉄及び錫濃度に変化がなく、異常摩耗の早期発見パラメータであるフェログラフィーのIs値が、の乗から.と桁改善されていることから判断しました。
報告№104-0378 報告№105-0151 | 分析№104-02669 分析№105-00983 | 105-00983 | 分析の結果、濾過効率の変化がなければ摩耗は安定していると判断します。但し、調速機圧油には静電浄油機が設置されており、摩耗状況を確認するためには、静電浄油機の濾過性能を考慮して解析する必要があります。解析を進めるためには、浄油機の入口と出口から採油を実施し、正確な濾過効率を元に摩耗の進行状況を確認されることを推奨します。これらのことは、前回に比較して、計数汚染度はランク減少したことSOAP／D-SOAPの結果、鉄濃度に変化がないこと異常摩耗の早期発見パラメータであるフェログラフィーのIs値が.と良好の範囲にあること以上のことから判断しました。尚、を示す粘度、水分、全酸価、IR、RBOTの結果、全てのデータが良好であることから、この油は継続使用可能と判断します。
報告№107-0366 報告№108-0421 | 分析№107-01900 分析№108-02779 | 108-02779 | 臨時分析・濾過前の試料油を分析した結果、前々回濾過前同様に摩耗粒子の形態観察でフレッティングにより発生したμm以下の赤錆が多く観察されています。前回濾過後に比較してSOAP／D－SOAPの鉄濃度が増加しています。フレッティングの発生要因は、スラストランナー固定部やスラストメタル台金部の鉄系材料が接合されたり、勘合されたりする部分から発生します。現在のところ、計数汚染度はNAS級と清浄であり、D－SOAPでメタルの主成分である錫が検出されたものの微量であることから、軸受の潤滑状態は正常の範囲にあるものと思われます。フレッティングによる赤錆が少量発生しても直ちに異常ではありませんが、場合によっては、発生した赤錆が軸受摺動面に噛み込み、摩耗を進行させる場合があります。これらの障害発生に対する弊害を勘案の上、赤錆が軸受摺動面に噛み込み発生する軸受の摩耗進行に対して監視する必要がありますので、次年度も必ずトライボ診断を実施することを推奨します。
報告№109-09136 報告№111-00111 | 分析№109-001160 分析№111-000581 | 111-000581 | 機器の潤滑状態機器の潤滑状態を確認するために実施したフェログラフィー、SOAP/D-SOAPの各データは良好の範囲にあり、分析結果は潤滑状態が正常な状態であることを示しています。しかし、当該設備の潤滑油系統には、潤滑油フィルタが設置されており、このような場合、全体油量と潤滑油ポンプ吐出量、そして潤滑油フィルタの濾過効率などをパラメータとして潤滑状態を評価します。今回は、油槽から採取された試料油のみであるため正確な評価はできません。今後は、潤滑油フィルタの出口からも採油を実施し、箇所から採油した試料の分析データから濾過効率を求め、潤滑状態を評価することを推奨します。潤滑油の健全度潤滑を示す粘度、酸価、IR、RBOTの各データが良好の範囲にあることが確認されたことから、本試料は健全であることが確認され、継続使用可能な状態にあると判断します。なお、本試料はこれまで使用してきているエッソテレッソにダフニースーパータービンを補充して使用しています。次回以降は、先日ご提案させていただきました混合RBOTによるタービン油管理についての通りRBOTによる余寿命評価を行います。今後も定期的な分析の実施を推奨します。スラッジ発生の懸念エッソテレッソとダフニータービンの混合使用に伴いスラッジ発生の可能性が考えられますが、今回の重量汚染度が.mg/mlと良好の範囲にあり、スラッジの発生は確認されておらず、継続使用可能な状態にあることが確認されました。スラッジの発生は、ストレーナの目詰まりやソレノイドバルブなどを使用されている場合、固着現象を引き起こす可能性も考えられますので、今後も定期的に分析を実施し、スラッジ発生の有無をチェックされることを推奨します。は良好と判断します。粘度粘度は.mm/sと新油値.mm/sに比較して、粘度変化率は+％で、当社推奨の管理限界値である±％以内にあり、良好と判断します。水分はppmと当社推奨の管理限界値の以下であり、良好と判断します。酸価は.mgKOH/gと新油値.mgKOH/gに比較して変化はなく、良好と判断します。IRIRの結果、油劣化の兆候を示すカルボン酸の吸収が確認されていないことから、良好と判断します。RBOTRBOTはminと当社推奨の管理限界値のmin以上であり、良好と判断します。は良好と判断します。計数汚染度計数汚染度はNAS級と当社推奨の管理限界値のNAS級以内にあり、良好と判断します。重量汚染度は.mg/mlと当社推奨の管理限界値のmg/ml以内にあり、良好と判断します。機器の潤滑状態機器の潤滑状態は正常と判断します。SOAPSOAPの結果、油の添加剤成分であるリンが検出されました。D－SOAPD－SOAPの結果、錫が微量検出されました。フェログラフィー異常摩耗の早期発見パラメータであるフェログラフィーのIs値がのマイナス乗領域にあり、潤滑状態は正常と判断します。
報告№107-0470 | 分析№107-02695 | 107-02695 | グリースの物理的性状を確認する。分析の結果、グリースの物理的性状を示すちょう度は、とちょうど番号番の範囲より僅かに高い値を示していました。全酸価および滴点は当社に新グリースのデータがないため判定することが出来なかったものの、IRの結果、新グリースのスペクトルパターンに比較して変化は確認されず、グリースの劣化は確認されませんでした。以上のことから、本グリースは継続使用可能な状態にあり、今後は、本データをベースに管理されることを推奨します。尚、全酸価および滴点を評価するため、新グリースをご提供下さい。
報告№109-09136 報告№112-00359 | 分析№109-001160 分析№112-001403 | 112-001403 | 軸受は継続使用可能な状態にあると判断します。はフェログラフィーおよびSOAP／D-SOAPの結果から総合的に判断した結果、正常な状態にあると考えられます。フェログラフィー【定量分析：Is値】Is値は異常摩耗の早期発見パラメータのつで、摩耗粒子を定量化するために用います。前回に比較してIs値はのマイナス乗からマイナス乗と良好の範囲にあり、低い値でした。フェログラフィー【定性分析：摩耗粒子および摩耗形態観察】分析結果から比較的多く観察された粒子は、以下の通りでした。正常な摩耗粒子・潤滑状態が正常なマイルド摩耗により発生。Iカップリング発光分光分析【SOAP／D-SOAP】検出された金属元素から発生箇所を推定すると、以下の通りでした。リン、亜鉛・添加剤ナトリウム・外部混入異物前回に比較して計数汚染度はNAS級からNAS級にランク低下し、重量汚染度は.mg/mlから.mg/mlに減少し、共に良好でした。分析結果は良好と判断します。計数汚染度計数汚染度はNAS級と当社推奨の管理限界値のNAS級以下にあり、良好と判断します。重量汚染度は.mg/mlと当社推奨の管理限界値のmg/ml以下にあり、良好と判断します。は正常と判断します。SOAPSOAPの結果、摩耗により発生する鉄および錫が検出されていないことから、良好と判断します。D-SOAPD-SOAPの結果、摩耗により発生する鉄および錫が検出されていないことから、良好と判断します。フェログラフィー異常摩耗の早期発見パラメータであるフェログラフィーのIs値がのマイナス乗と良好の範囲にあることから、摩耗状態は正常と判断します。
報告№109-09136 | 分析№109-001160 | 113-002614 | 潤滑油は汚染度が高いことから、油中の夾雑物が潤滑部に噛み込むことによる摩耗の進行が懸念されます。対象設備は継続使用可能な状態にあると判断しますが、今後の摩耗推移を確認するためにも傾向監視を継続することが有効です。更油油中の汚染度が高いことから、摩耗粒子や異物等の夾雑物が潤滑面に噛み込むことによる摩耗の進行が懸念されるため、可能であれば更油を推奨します。定期的な分析今後の凝着摩耗の推移を監視するため、定期的な分析実施を推奨します。新油の分析粘度、酸価は、油の性能を評価するパラメータの一種です。油の性能低下は、新油との比較が必要なことから、使用油の油名確認および未使用油の分析による比較評価を推奨します。異常摩耗の早期発見のパラメータであるIs値はレベルと正常です。但し、潤滑部の摩耗が認められたため、定期的に潤滑油分析を実施し、摩耗推移を監視することが有用と考えます。フェログラフィーで比較的多く観察された粒子は、以下の通りです。正常な摩耗粒子・潤滑状態が正常なマイルド摩耗により発生。シビア粒子・潤滑状態がやや厳しい凝着摩耗により発生。極微小領域で油膜切れが発生したことを示します。黒錆・潤滑状態がやや厳しい凝着摩耗により発生。局部的な厳しい金属接触と高い摩擦熱が発生していたことを示します。鉄錆等・外部から混入したと考えられます。シビア粒子、黒錆は、摩擦面が将来的に異常摩耗へ進展する可能性を示唆しているため、傾向監視が有用と思われます。詳細は、別紙傾向監視が必要な摩耗粒子をご覧ください。計数汚染度は前回同様、NAS級を上回っており、当社推奨の管理限界値を超えていました。今後、油中の汚染物が潤滑部に噛み込むことによる摩耗の進行が懸念されます。前回同様、水分は良好です。粘度粘度はmm/sでした。前回同様にISOVG規格内にありますが、新油との比較による評価を推奨します。酸価は.mgKOH/gでした。前回の.mgKOH/gに比較して低下しており、劣化進行していないと推定されますが、新油との比較による評価が必要です。
報告№104-0124 報告№105-0094 | 分析№104-00956 分析№105-00623 | 105-00623 | 本トライボ診断は、潤滑油を分析し、分析結果から機器の潤滑状態を評価することを目的としました。診断の結果、ギヤ歯面ではすべり接触によるやや厳しい金属接触と、異物の噛み込みによる切削摩耗が発生していることが分かりました。これらの摩耗は、現時点ではμm前後の非常に小さな領域の摩耗であり、直ちに異常に結びつくものではありませんが、切削摩耗は、摩耗の進行速度が速いため注意して監視する必要があります。また、微小な摩耗痕が起点となって更に摩耗が進行する場合がありますので、念のためヶ月以内に再度分析を実施し、摩耗の進行状況を確認されることを推奨します。これらのことは、以下のことから判断しました。異常摩耗の早期発見パラメータであるフェログラフィーのIs値がの乗と良好の範囲にあるものの、摩耗粒子形態観察の結果、異物の噛み込みにより発生する切削粒子、金属接触が厳しい場合に発生するシビア粒子が観察されたことSOAP／D－SOAPの結果、ギヤの摩耗により発生した鉄が検出されたこと尚、減速機のバックラッシの増加を確認するためには、歯車のタイプ形状、モジュール、歯幅、歯数などの情報が必要です。是非、ご提供下さい。
報告№109-09136 報告№110-00103 | 分析№109-001160 分析№110-000401 | 110-000401 | ・摩耗状態前回に比較してSOAP／D－SOAPの結果、鉄濃度に変化はなく、異常摩耗の早期発見パラメータであるフェログラフィーのIs値がのマイナス乗と良好でした。・汚染度前回に比較して計数汚染度はNAS級から変化はなく、良好でした。・前回同様に粘度、水分、全酸価、IR、RBOTの各データは良好でした。潤滑油および対象設備は継続使用可能な状態にあると判断します。
報告№107-0366 報告№108-0141 | 分析№107-01900 分析№108-00911 | 108-00911 | 濾過前の試料油を分析した結果、粘度が.mm/sと新油のmm/sに比較して、粘度変化率は+％で、やや不良領域にありました。現在、ISOVGからISOVGに移行しているため異常ではなく、本試料油は継続使用可能と判断します。
報告№109-09136 報告№110-00636 | 分析№109-001160 分析№110-002876 | 110-002876 | Iカップリング発光分光分析供試のタービン油を分析した結果、SOAP／D－SOAPで鉄、クロム、亜鉛、カルシウム、ケイ素、ナトリウム、マグネシウムが検出されました。これらの検出された金属元素から発生箇所を推定すると鉄、クロム・軸受等亜鉛、カルシウム、ケイ素、ナトリウムマグネシウム・外部混入異物であると思われます。このうち、機械部品が摩耗したと思われる元素はのグループです。ケイ素の検出SOAPでケイ素がppm検出されました。一般に、潤滑油中からケイ素が検出された場合、シリコン油或いは、シリコン系の添加剤が検出されるフェログラフィーおよびフィルタ表面の異物観察で砂が多く観察されて検出されるシリコングリースをシール部に塗布している場合、このシリコングリースが潤滑油に混入して検出されるなどが挙げられますが、今回の検出が比較的高濃度であることからの可能性が考えられます。については、分析結果では確認することが出来ませんので、これに関する情報があれば提供をお願いします。フェログラフィー異常摩耗の早期発見パラメータとして摩耗粒子を定量化して評価するフェログラフィーのIs値は、潤滑状態がやや厳しいの乗でした。摩耗粒子の形態で比較的多く観察された粒子は、潤滑状態が正常な場合に発生する摩耗粒子、異物などの噛み込みにより発生する切削粒子でした。このような摩耗粒子が観察された場合には、潤滑部では正常なマイルド摩耗と異物などによる切削摩耗が発生していることが分かります。特に、切削摩耗は摩耗形態の中でも摩耗進行速度が速く、転がり軸受でこの摩耗形態が発生した場合には寿命が分の程度に低下することも知られています。切削摩耗により生じた軌道面の損傷が起点となって転がり軸受の寿命となるフレーキングに進展することが懸念されます。計数汚染度は当社推奨の管理限界値に到達し、重量汚染度は当社推奨の管理限界値を超えていました。フィルタ表面の異物観察で鉄錆、砂等が観察されたことから、汚染度が高い要因は、摩耗と外部混入異物の影響と思われます。粘度、全酸価、IR、RBOTの各データは良好でした。油の余寿命は、使用油の使用期間または使用時間が不明であったためご依頼の油の余寿命に関する検討は行えませんでした。但し、分析の結果で新油値がminであったことから、使用期間を仮にヶ月間と仮定すれば余寿命は十二分にあると言えます。可能であれば、使用期間、あるいは使用時間の情報をご提供下さい。潤滑油および軸受は継続使用可能な状態にあるものの、摩耗の進行が懸念されるため、以下の対策が必要です。定期的な分析摩耗の進行を監視するため、定期的に分析を実施し、摩耗の進行状況を確認することを推奨します。再分析の時期を理論的に求めたところ、最短で約時間となります。この時間は、油中汚染物が均一になるために必要とする時間であり、この時間を経過すれば、油が入れ替わっていても再分析の結果から状態の傾向を確認することが可能となります。そのため、試運転などで数時間の運転が可能であれば、より的確に状況が確認できますので再分析を推奨します。油槽内の清掃使用油の汚染度がやや高く、油槽内は汚染されていると思われます。更油をする際には、油槽内を清掃し、更油する新油もNAS級程度の清浄な潤滑油を更油することを推奨します。シリコン系のグリースや添加剤の確認シリコン系の添加剤やグリースを使用している箇所があるかについてご確認下さい。
報告№109-09015 報告№109-09015 | 分析№109-000370 分析№109-000371 | 109-000371 | 機器の潤滑状態および定期試験を実施し、前回データと照合した結果、油中粒子の減少が確認されています。油中の粒子濃度は、油膜破断による発生や、油槽内などでの沈降が均衡したところで一定、いわゆる平衡状態になりますが、このバランスが崩れると増加する場合と減少する場合とに分かれます。増加した場合は、発生と減少の均衡が崩れ、摩耗の発生や外部混入が始まったことを示し、またこれとは反対に、減少した場合は発生量が減少しているか、或いは、減少量が大きくなっていることを示し、特に減少は、汚染状態や潤滑状態が良好であることを示唆しています。本軸受では、油中の粒子が減少する要因となるフィルタ類は設置されておらず、濾過による減少は考えられませんので、油中の摩耗粒子が減少したのは、摩耗粒子がほとんど発生せず、油槽内部での沈降があったためと考えられます。以上のことから、本軸受は摩耗の進行がなく、潤滑状態は安定した状態にあったものと判断します。これらのことは、前回に比較して、計数汚染度はランク減少し、SOAP／D-SOAPの鉄および錫濃度が減少したこと異常摩耗の早期発見パラメータであるフェログラフィーのIs値がのマイナス乗と良好の範囲にあること以上のことから判断しています。潤滑油の基本特性潤滑油の基本特性は、良好の範囲にあることから継続使用可能と判断します。
報告№109-09249 報告№110-00306 | 分析№109-001747 分析№110-001221 | 110-001221 | 分析の結果、全ての分析項目の値が当社推奨の管理基準を満たしており、新油分析値との比較結果も問題となる値はなかったことから、油は継続使用可能な状態であり、運転中における潤滑状態も正常であったものと判断します。分析結果特性低下特性低下に係るパラメータの分析結果は良好と判断します。粘度粘度はmm/sと新油値mm/sに対する粘度変化率は+％で、当社推奨の管理限界値である±％以内にあり、良好と判断します。全酸価添加タービン油の全酸価は、油メーカによって初期値が違うため統一した管理基準を設定するのが困難であることから、当社では管理限界値を設定しておらず、新油分析値との比較及び他の分析項目の結果より全酸価の状態判断を行います。その結果、全酸価は.mgKOH/gと新油値.mgKOH/gに比較して若干高くなっていますが、IRチャートに示すように劣化の兆候として現れるカルボン酸などの有機物・有機化合物の発生が確認されていないことから、異常のない値と判断します。酸化安定度酸化安定度はminであり、当社推奨の管理限界値のmin以上であることから良好と判断します。有機物・有機化合物有機物・有機化合物は、IRチャートによる新油分析値との比較の結果、cm-付近に劣化の兆候を示すカルボン酸の吸収が確認されていないことから、良好と判断します。色相はLであり、新油値のLに比較して大きな変化はないことから、良好と判断します。汚染に係るパラメータの分析結果は良好と判断します。水分は.ppmであり、当社推奨の管理限界値の以下であることから良好と判断します。汚染粒子数はNAS級であり、当社推奨の管理限界値のNAS級以内であることから良好と判断します。汚染度物重量は.mg/mlであり、当社推奨の管理限界値のmg/ml以内であることから良好と判断します。摩耗運転中における潤滑状態は正常であったものと判断します。異常摩耗の早期発見パラメータであるフェログラフィーのIs値がのマイナス乗と当社基準値と比較して良好の範囲にあったことから潤滑箇所の潤滑状態は正常と判断します。金属濃度SOAP法により金属濃度を測定した結果、金属元素は検出されなかったことから、潤滑箇所で発生する金属接触による摩耗や、外部からの異物などの混入は見られず良好と判断します。金属濃度酸溶解法により金属濃度を測定した結果、金属元素は検出されなかったことから、潤滑箇所で発生する金属接触による摩耗や、外部からの異物などの混入は見られず良好と判断します。
報告№107-4544 報告№107-4544 | 分析№107-02159 分析№107-02159 | 107-02159 | トライボ診断の結果、泡立ち試験を除く項目は良好でした。泡立ち試験の結果は、一般的には消泡性能が低くいと判断できる値の-ですが、新油値の-と同レベルにあったため、良好と判断します。一方、摩耗粒子の形態観察の結果、ギヤ歯面の摩耗で発生したと推定される～μmサイズの摩耗粒子が観察されました。ギヤボックスの油系統にはフィルタがあり、粒子の大部分は捕捉されていると考えられます。それにもかかわらず、～μmの摩耗粒子が確認されており、ギヤ歯面ではやや厳しい潤滑状態が発生している可能性があると思われました。今後さらに摩耗が進行することが懸念されるため、ヶ月以内に再度分析を実施し、摩耗の進行状況を確認することを推奨します。フィルタの捕捉の影響による誤認を避けるため、今後の診断に当たっては、これまでの採油箇所に加え、フィルタの捕捉物も分析し、その結果から潤滑状態を評価することを推奨します。尚、フィルタ捕捉物の分析を実施する際には、フィルタ流量、フィルタ使用時間、主機稼働時間などの追加情報が必要です。水分が、新油に比較して高い値でした。使用油であるAlphasynPGは、ポリエチレングリコールベースの合成ギヤオイルであるため、水分を吸収しやすい特性があります。今後は、水分濃度増加の有無を監視されることを推奨します。粘度は良好。粘度mm/sと新油値.mm/sに比較して、粘度変化率は-.％で、当社推奨の管理限界値である±％以内にあり、良好と判断します。粘度はmm/sでした。粘度はmm/sでした。粘度指数はでした。粘度指数はでした。泡立ち試験は-でした。泡立ち試験は-と新油と同レベルにあり、消泡性能が新油と同レベルにあることが確認されました。水分は新油値より高い値でした。水分はppmと新油値より高い値でした。全酸価は良好。全酸価は.mgKOH/gと新油値.mgKOH/gに比較して高いものの、IRの結果で、新油との差異は確認されず、且つ、劣化の兆候も確認されなかったことから、本試料油は継続使用可能と判断します。機器の潤滑状態摩耗粒子の形態観察の結果、ギヤ歯面の疲労摩耗で発生したと推定される～μmサイズの摩耗粒子が観察されました。～μmサイズの疲労摩耗粒子が観察されました。異常摩耗の早期発見パラメータである潤滑状態指数がの乗と正常な範囲にあるものの、摩耗粒子の形態観察の結果でギヤ歯面の疲労摩耗で発生した～μmサイズの摩耗粒子が観察されました。
報告№109-09136 | 分析№109-001160 | 113-000673 | 潤滑水は汚染されており、腐食摩耗が発生していました。潤滑水を交換するなどにより潤滑水を清浄にすることを推奨します。尚、電気伝導率は、電気の流れやすさを示す数値で、この値が大きいと金属が腐食しやすくなると考えることができます。今後は、腐食の程度との関係を確認しながら管理目安を検討することを推奨します。今後、腐食の影響が大きく、潤滑水の交換が頻繁に必要になった場合は、水溶性の防錆剤などによる交換周期の延伸化を検討する必要があると思われます。フェログラフィー摩耗粒子の形態で比較的多く観察された粒子は、腐食により発生したと思われる赤錆でした。これらの摩耗粒子が観察された場合、潤滑部で発生している摩耗形態は、腐食による腐食摩耗であることが分かります。今後、この赤錆が柔らかい樹脂軸受に埋め込まれ、ランナー側で摩耗が発生することが懸念されます。Iカップリング発光分光分析検出された金属元素は、SOAP/D-SOAPの結果表に示すように、鉄、錫、カルシウム、ケイ素、ナトリウムが検出されました。潤滑水の汚染状態前回に比較して、計数汚染度はNAS級からNAS級にランク低下しているものの、汚染されていました。．潤滑水の性能潤滑水の性能検査として水道水水質基準が適用できる項目は、有機物、塩化物イオン、アンモニウムイオン、pH、濁度、大腸菌群数で、このうち、アンモニムイオンが水道水水質基準を上回っていました。また、水質基準のない硫化物イオン、レジオネラ菌は、測定下限値を下回っており、含まれていないか、含まれていても極微量であることが確認されました。
|  | 113-002942 | 対象設備は継続使用可能な状態にあると判断します。但し、今後の摩耗推移を確認するためにも傾向監視を継続することが有効です。また、潤滑油は粘度および水分が高いことから、以下の対策を推奨します。更油或いは部分更油粘度上昇により粘性抵抗が増大して油温も上昇し、油が劣化しやすくなることが懸念されます。また水分が高いことから、水分の影響により金属表面で腐食摩耗が発生し、発生した鉄錆等の粒子が潤滑部に噛み込み摩耗が進行することがありますので、更油或いは部分更油を推奨します。定期的な分析今後も摩耗推移を監視するため、定期的な分析実施を推奨します。
報告№109-09538 報告№109-09538 | 分析№109-003329 分析№109-003329 | 109-003329 | トライボ診断を実施し、、汚染状態、潤滑状態を確認する。分析の結果、全ての分析データが良好な状態を示していることから、、汚染状態、そして機器の潤滑状態の三つのカテゴリーすべて正常であることが確認されました。以上のことから、継続使用可能と判断します。尚、を示す粘度、全酸価、IRの各データは新油データを基準として評価しています。今回は、新油データがなく評価できなかったため、今後は現在充填用に使用している新油を分析し、そのデータを基準に管理されることを推奨します。は良好と判断します。尚、油の劣化状況をより精密に判定するには新油との比較が必要です。現在使用している貴社保有の新油をご提供下さい。粘度粘度はmm/sと新油カタログ値mm/sに比較して、粘度変化率は+％で、当社推奨の管理限界値である±％以内にあり、良好と判断します。尚、粘度は、現在使用している貴社保有の新油分析結果を基準に管理する方法が望ましく、新油をご提供下さい。水分は.ppmと当社推奨の管理限界値の以下にあり、良好と判断します。全酸価全酸価は.mgKOH/gと新油カタログ値.mgKOH/gに比較して高い値でした。IRの結果で油劣化の兆候を示すカルボン酸の吸収が確認されていないことから、良好と判断します。尚、全酸価は、現在使用している貴社保有の新油分析結果を基準に管理する方法が望ましく、新油をご提供下さい。IRIRの結果、油劣化の兆候を示すカルボン酸の吸収が確認されていないことから、良好と判断します。尚、このIRも全酸価と同様に新油データとの比較による判断が必要ですので、現在使用している新油を分析することを推奨します。色相はLでした。は良好と判断します。計数汚染度は良好と判断します。計数汚染度はNAS級と当社推奨の管理限界値のNAS級以内にあり、良好と判断します。重量汚染度は良好と判断します。重量汚染度は.mg/mlと当社推奨の管理限界値のmg/ml以内にあり、良好と判断します。機器の潤滑状態機器の潤滑状態は正常と判断します。SOAPによる油中金属濃度SOAPによる油中金属濃度の結果、油の添加剤成分と思われるリン、亜鉛、カルシウム、外部から混入したと思われるナトリウムが検出されました。SOAPによる油中金属濃度SOAPによる油中金属濃度の結果、油の添加剤成分と思われるカルシウム、外部から混入したと思われるナトリウムが検出されました。摩耗粒子診断異常摩耗の早期発見パラメータであるIs値がのマイナス乗と良好の範囲にあることから、潤滑状態は正常と判断します。
報告№109-09136 報告№111-00643 | 分析№109-001160 分析№111-003220 | 111-003220 | 減速機は継続使用可能な状態にあると判断します。但し、潤滑油は粘度が高く、今後も摩耗の進行を傾向監視するため、以下の対策を推奨します。定期的な分析フィルタ表面の異物観察で～μmサイズの疲労摩耗粒子が観察されました。ギヤ歯面では、疲労による剥離痕があると推定されます。今後、この剥離痕が起点となって疲労摩耗が進行し、ギヤの噛み合いが悪くなることにより、潤滑状態が悪化することが懸念されます。今後、疲労摩耗の進行を監視するため、定期的に分析を実施し、摩耗の進行状況を確認することを推奨します。油名の確認油名を再確認することを推奨します。バックラッシによる評価トライボ診断では、バックラッシの増加量を分析結果から計算できますので、構造が確認できる図面、ギヤの形式、歯形、モジュール、歯数、歯幅、油入替後の稼働時間ならびに分解点検後の稼働時間をお知らせ下さい。計算結果をご報告いたします。フェログラフィー異常摩耗の早期発見パラメータとして摩耗粒子を定量化して評価するフェログラフィーのIs値は、潤滑状態がやや厳しいの乗でした。摩耗粒子の形態で比較的多く観察された粒子は、潤滑状態が正常な場合に発生する摩耗粒子金属潤滑部が局部的に油膜切れを起して発生するシビア粒子繰返し応力を受けて発生する疲労摩耗粒子でした。これらの摩耗粒子が観察された場合、潤滑部で発生している摩耗形態は、正常なマイルド摩耗潤滑状態がやや厳しい凝着摩耗疲労による疲労摩耗であることが分かります。Iカップリング発光分光分析供試の潤滑油を分析した結果、検出された金属元素は、SOAPの結果表に示すように、鉄、銅、クロム、リン、亜鉛、カルシウム、バリウム、アルミニウム、ナトリウムでした。検出されたこれらの金属元素から発生箇所を推定すると鉄、銅、クロム、亜鉛・ギヤ・軸受等リン・オイル添加剤カルシウム、バリウム、アルミニウム、ナトリウム・外部混入異物であると思われます。このうち、機械部品が摩耗したと思われる元素はのグループです。計数汚染度は当社推奨の管理限界値を超えていました。フィルタ表面の異物観察で～μmサイズの金属片、鉄錆、砂等が観察されたことから、汚染度が高い要因は、摩耗と外部混入異物の影響と思われます。粘度粘度は、mm/sと新油値の.mm/sに比較して粘度変化率が+％となっており、当社推奨の管理限界値である±％を超えていました。IRの結果、新油のスペクトルパターンに比較して大きな変化はなく、油劣化の兆候を示すカルボン酸の吸収が確認されていないことから、粘度が高い要因は、粘度グレードが違う可能性があります。油名の情報が間違っていれば問題ありませんが、本減速機で定められている粘度グレードではない場合、粘度が高いことにより粘性抵抗が大きくなり、油温が上昇する場合がありますので注意が必要です。
報告№107-0366 報告№108-0343 | 分析№107-01900 分析№108-02313 | 108-02313 | 油中粒子数について濾過前の試料油を分析した結果、計数汚染度がNAS級と良好の範囲にあるものの、前回のNAS級からランク上昇しています。今回は油中粒子増加傾向が顕著であり、増加した粒子が摩耗粒子であった場合、異常な摩耗の兆候と考えられたため、粒子数の変化割合から潤滑状態を検討します。その結果、油中粒子数の変化だけを見た場合、潤滑状態は軸受が損傷するレベルの混合潤滑の終期にあたると推定されましたが、数量の変化だけではなく、増加した粒子の材質の特定が必要であるため、以下でその外観も観察します。油中粒子の観察潤滑油を濾過したフィルタ上の異物を観察した結果、外部から混入した鉄錆や金属粒子が比較的多く観察されています。粒子数から検討した結果では、軸受が損傷するレベルにあるという結果になりましたが、詳細に観察した摩耗粒子は、潤滑状態が良好な場合に観られる形態であることが判り、数量の増加要因は、摩耗発生とは考え難く、外部から混入した異物によるものと推測されます。以上のことから、粒子数の増加は、主に外部から混入した異物の影響と考えられますが、フェログラフィーの結果、軸受メタルの摩耗により発生した小径のホワイトメタルの摩耗粒子が観察されており、今後さらに摩耗が進行することが懸念されます。これらの障害発生に対する弊害を勘案の上、摩耗進行の予防処置として、濾過を実施するとともに、運転再開後ヶ月以内に再度分析を実施し、摩耗の進行程度を確認することを推奨します。
報告№109-09464 報告№109-09464 軸受の交換を推奨した４号ロール№３は、既報のとおりＩｓ値が１０の８乗でしたが、本軸受の場合はこの値に比較して４桁低い１０の４乗であり、本軸受は継続使用可能な範囲にあると思われます。 | 分析№109-002885 分析№109-002885 | 109-002885 | ・フレーキングの発生の有無転がり軸受寿命の指標としている摩耗粒子が観察されなかったことから、フレーキングは発生していないことが確認されています。・軸受の潤滑状態異常摩耗の早期発見パラメータであるフェログラフィーのIs値が高いの乗でした。但し、観察された摩耗粒子がフレッティングにより発生する赤錆であり、これが比較的多く観察されました。フレッティング粒子の発生箇所は、以下の箇所のいずれかで発生していると考えられます。軸と内輪内面軸受ケース部と外輪外面軌道輪と転動体フレッティング粒子は酸化して硬化することからこの粒子が軸受軌道面に噛み込み、圧痕となって疲労剥離の起点となり、フレーキングへと進展することが想定されます。・を示す粘度、水分、全酸価、IRの各データは良好でした。結論現在のところ、潤滑油および軸受は継続使用可能な状態にあると判断します。対策フレッティング粒子による摩耗の進行が懸念されるため、定期的に分析を実施し、摩耗の進行状況を確認されることを推奨します。次回分析の時期を理論的に求めたところ、最短で約時間となります。この時間は、油中汚染物が均一になるために必要とする時間であり、この時間を経過すれば、再分析の結果から状態の傾向を確認することが可能となりますので、これを参考に次回分析時期を検討されることを推奨します。
報告№109-09136 報告№112-00421 | 分析№109-001160 分析№112-001790 | 112-001790 | 軸受は継続使用可能な状態にあると判断します。但し、今後も摩耗の進行を傾向監視するため、以下の対策を推奨します。定期的な分析今後懸念される疲労摩耗の進行を監視するため、定期的に分析を実施することを推奨します。はフェログラフィーおよびSOAP／D-SOAPの結果から総合的に判断した結果、やや厳しい状態にあると考えられます。フェログラフィー【定量分析：Is値】Is値は異常摩耗の早期発見パラメータのつで、摩耗粒子を定量化するために用います。前回に比較してIs値はの乗からマイナス乗に低下し、低い値でした。フェログラフィー【定性分析：摩耗粒子および摩耗形態観察】分析結果から比較的多く観察された粒子は、以下の通りでした。正常な摩耗粒子・潤滑状態が正常なマイルド摩耗により発生。疲労摩耗粒子・繰返し応力を受けて発生。Iカップリング発光分光分析【SOAP／D-SOAP】検出された金属元素から発生箇所を推定すると、以下の通りでした。鉄、錫・軸受等リン・添加剤カルシウム、アルミニウム、ナトリウム・外部混入異物前回に比較して計数汚染度はNAS級からNAS級にランク低下し、良好でした。分析結果は良好と判断します。計数汚染度計数汚染度はNAS級と当社推奨の管理限界値のNAS級以下にあり、良好と判断します。重量汚染度は.mg/mlでした。摩耗粒子の形態観察の結果、繰返し応力を受けて発生する疲労摩耗粒子が比較的多く観察されました。SOAPSOAPの結果、油の添加剤成分であるリンが検出されました。摩耗により発生する鉄は検出されていないことから、良好と判断します。D-SOAPD-SOAPの結果、摩耗により発生する鉄が検出されました。フェログラフィー異常摩耗の早期発見パラメータであるフェログラフィーのIs値がのマイナス乗と良好の範囲にあるものの、摩耗粒子の形態観察の結果、繰返し応力を受けて発生する疲労摩耗粒子が比較的多く観察されました。
報告№109-09302 報告№109-09302 | 分析№109-002168 分析№109-002168 | 109-002168 | 泡立ち試験の結果は、-と新油値が-であるのに比較して高い値となっていたことから、消泡性能が低下していることが分かりました。消泡性の性能が低下していることが確認されたことから、今後の使用状況によっては油の酸化劣化が進行したり、ギヤ歯面およびベアリング軌道面で油膜切れが発生したりする場合があるため、消泡剤の添加による消泡性能の改善など何らかの対応が必要になると思われます。尚、を示す粘度、水分、全酸価の各データは、全てが良好の範囲あることから消泡性能の改善により継続使用が可能と判断します。消泡性能の改善は、添加する消泡剤の効果をテストにより確認する必要がありますので、必要な場合は当社営業担当者までお知らせ下さい。機器の潤滑状態潤滑状態指数はの乗と濾過設備のない機器であれば正常な潤滑状態にあると判断できますが、ギヤボックスの油系統にはインラインフィルタとオフラインフィルタがあり、粒子の大部分は捕捉され、異常な摩耗状態が発生しても正常な潤滑状態にあると誤認してしまう可能性があります。潤滑状態を解析評価するには、フィルタの濾過効率を考慮する必要がありますが、今回の試料は、解析評価に必要なメッシュサイズとポンプの吐出量が不明であるため定量的な評価を行うことができませんでした。そのため、発生した摩耗粒子の形態から解析を試みました。摩耗粒子の形態観察の結果、μmサイズの鉄系摩耗粒子が比較的多く観察されました。観察された粒子サイズから判断した潤滑状態は、直ちに異常となる潤滑状態ではありませんが、発生した摩耗痕が起点となって今後更に摩耗が進行することがあります。また、使用しているフィルタサイズによっては、μm以上の粒子がフィルタに捕捉されている可能性もあることから、可能であればヶ月後に再度分析を実施し、摩耗の進行状況を確認することを推奨します。尚、フィルタの捕捉の影響による誤認を避けるため、これまでの採油箇所に加え、インラインフィルタとオフラインフィルタの捕捉物も分析し、その結果から潤滑状態を評価することを提案します。フィルタ捕捉物の分析を実施する際には、フィルタ使用時間の情報をご提供いただけますようお願い致します。泡立ち試験の結果、消泡性能が低下していることが確認されています。粘度粘度はmm/sと新油値mm/sに比較して、粘度変化率は-％で、当社推奨の管理限界値である±％以内にあり、良好と判断します。粘度粘度は.mm/sとなっています。粘度指数粘度指数はとなっています。泡立ち試験泡立ち試験は-と新油に比較して高い値となっています。消泡性能が低下していることが確認されています。水分は.ppmと当社推奨の管理限界値内にあり、良好と判断します。全酸価全酸価は.mgKOH/gと新油値.mgKOH/gに比較して高いものの、IRの結果で油劣化の兆候を示すカルボン酸の吸収が確認されていないことから、良好と判断します。機器の潤滑状態摩耗粒子の形態観察の結果、ギヤ歯面の摩耗で発生したと推定されるμm以下の摩耗粒子が観察されています。摩耗粒子診断異常摩耗の早期発見パラメータである潤滑状態指数がの乗と正常の範囲にあるものの、摩耗粒子の形態観察の結果、ギヤ歯面の摩耗で発生したと推定されるμm以下の摩耗粒子が観察されています。
報告№109-09136 報告№112-00494 | 分析№109-001160 分析№112-002039 | 112-002039 | 潤滑油および減速機は継続使用可能な状態にあると判断します。但し、油中の汚染度が高く、今後も摩耗の進行を傾向監視するため、以下の対策を推奨します。濾過油中の汚染度が高いことから、観察された摩耗粒子や異物等がギヤ歯面に噛み込み摩耗が進行することが懸念されるため、濾過を推奨します。定期的な分析今後懸念される切削摩耗の進行を監視するため、定期的に分析を実施することを推奨します。はフェログラフィーおよびSOAP／D-SOAPの結果から総合的に判断した結果、やや厳しい状態にあると考えられます。フェログラフィー【定量分析：Is値】Is値は異常摩耗の早期発見パラメータのつで、摩耗粒子を定量化するために用います。前回に比較してIs値はの乗から乗に低下し、低い値でした。フェログラフィー【定性分析：摩耗粒子および摩耗形態観察】分析結果から比較的多く観察された粒子は、以下の通りでした。正常な摩耗粒子・潤滑状態が正常なマイルド摩耗により発生。切削粒子・異物や金属表面の微小突起による切削摩耗により発生。観察された摩耗粒子の中でも切削粒子は、注意が必要です。減速機で切削摩耗が発生した場合、減速機内部で使用されている転がり軸受が切削摩耗により生じた軌道面の損傷が起点となって、寿命が分の程度に低下することがあることから、切削摩耗には十分注意する必要があります。切削摩耗の発生原因となる混入異物が残留している場合、この異物により切削摩耗が継続して発生する可能性があります。Iカップリング発光分光分析【SOAP／D-SOAP】検出された金属元素から発生箇所を推定すると、以下の通りでした。鉄、亜鉛・ギヤ、軸受等リン・添加剤ナトリウム・外部混入異物バックラッシご提供いただいた減速機に関する情報からハスバ歯車の組み合わせの段減速機構であり、この歯車の構成から接触点箇所のバックラッシを求めました。ギヤのバックラッシの増加量を求めた結果、接触点箇所でバックラッシの増加量は、最も大きい箇所で約.μmと推定されます。バックラッシ増加分の上限値は、メーカにより差異はあるものの、当社の推奨するバックラッシは、一般に推奨されるμmを管理目安にしています。この値に比較して十分に小さい値です。計数汚染度は、前回に比較してNAS級からNAS級以上と当社推奨の管理限界値を超えていました。フィルタ表面の異物観察で金属片、鉄錆、砂等が観察されたことから、汚染度が高い要因は、摩耗と外部混入異物の影響と思われます。前回同様に粘度、水分、全酸価、IR、RBOTの各データは良好でした。尚、RBOTは、前回に比較して大きな値であり減少傾向は確認されませんでした。このことから、酸化防止剤の消耗は確認されず、この油は継続使用可能な状態にあると判断できました。
報告№109-09136 報告№110-00003 既報では、軸受の交換を推奨した４号ロール№３のＩｓ値は１０の８乗でしたが、本軸受はこの値に比較して３桁低い１０の５乗となっています。 | 分析№109-001160 分析№110-000010 | 110-000010 | ・摩耗状態SOAP／D－SOAPの結果、潤滑油中からは摩耗により発生した鉄が検出されました。検出されたこれらの金属は、粒子観察の結果からフレッティングにより発生したμm以下の赤錆、局部的に高圧・高温となる場合に発生するフリクションポリマでした。これらのことから、潤滑部で発生している摩耗形態はフレッティング摩耗であることが分かりました。転がり軸受寿命の指標としている摩耗粒子も観察されなかったことから、フレーキングは発生しておらず、本軸受は継続使用可能な状態あると判断できるものの、異常摩耗の早期発見パラメータであるフェログラフィーのIs値がの乗と高い範囲にあることから、潤滑状態は厳しい状態にあると思われます。今後、フレッティングにより発生した赤錆が軸受軌道面に噛み込み、この噛み込み傷が起点となってフレーキングに進展することが懸念されます。フリクションポリマは、潤滑油が軸受軌道面で高圧下に押し込められ高圧状態になると同時に、圧縮熱も発生して高温状態になります。その結果、潤滑油が重合して発生することが知られています。そのため、高圧高温状態の解消がなされなければ、潤滑油は劣化する場合があります。・汚染度計数汚染度はNAS級以上と汚染されていました。フィルタ表面の異物観察で赤錆が多く観察されたことから、汚染度が高い要因は、摩耗によるものと思われます。結論軸受は継続使用可能な状態にあるものの、以下の対策が必要です。フレッティング摩耗の進行、油劣化の進行を監視するため、定期的に分析を実施し、摩耗の進行状況および油の劣化状況を確認することを推奨します。次回採油時期は、理論的に求めると最短で約時間となります。この時間は、油中汚染物が均一になるために必要とする時間であり、この時間を経過すれば、再分析の結果から潤滑状態の傾向を確認することが可能となります。理論時間を参考に次回採油時期を検討されることを推奨します。
報告№109-09136 | 分析№109-001160 | 113-002613 | 潤滑油は汚染度が高いことから、油中の夾雑物が潤滑部に噛み込むことによる摩耗の進行が懸念されます。対象設備は継続使用可能な状態にあると判断しますが、今後の摩耗推移を確認するためにも傾向監視を継続することが有効です。更油油中の汚染度が高いことから、摩耗粒子や異物等の夾雑物が潤滑面に噛み込むことによる摩耗の進行が懸念されるため、可能であれば更油を推奨します。定期的な分析今後の切削摩耗の推移を監視するため、定期的な分析実施を推奨します。新油の分析粘度、酸価は、油の性能を評価するパラメータの一種です。油の性能低下は、新油との比較が必要なことから、使用油の油名確認および未使用油の分析による比較評価を推奨します。異常摩耗の早期発見のパラメータであるIs値はレベルと正常です。但し、潤滑部の摩耗が認められたため、定期的に潤滑油分析を実施し、摩耗推移を監視することが有用と考えます。フェログラフィーで比較的多く観察された粒子は、以下の通りです。正常な摩耗粒子・潤滑状態が正常なマイルド摩耗により発生。切削粒子・異物や金属表面の微小突起による切削摩耗により発生。切削粒子は、摩擦面が将来的に異常摩耗へ進展する可能性を示唆しているため、傾向監視が有用と思われます。詳細は、別紙傾向監視が必要な摩耗粒子をご覧ください。計数汚染度は前回同様、NAS級を上回っており、当社推奨の管理限界値を超えていました。今後、油中の汚染物が潤滑部に噛み込むことによる摩耗の進行が懸念されます。前回同様、水分は良好です。粘度粘度はmm/sでした。前回同様にISOVG規格内にありますが、新油との比較による評価を推奨します。酸価は.mgKOH/gでした。前回の.mgKOH/gに比較して大きな変化はありませんでしたが、新油との比較による評価が必要です。
報告№109-09094 報告№112-00124 | 分析№109-000872 分析№112-000438 | 112-000438_date121122 | 潤滑油は継続使用可能な状態にあると判断します。は良好でした。尚、RBOTがminと管理基本値の.minに比較してmin減少していました。このまま継続使用した場合、この減少傾向から限界値に到達するのは、別紙図RBOTの減少傾向に示すように年月と推定されました。残りの継続使用期間は、約年ヶ月であると予測されます。≪状態監視とパラメータ≫分析の目的および各分析のパラメータは以下の通りです。特性低下目的：油の分析結果から、や劣化傾向ならびに添加剤の消耗程度、残存寿命などを確認する。粘度JISK酸価JISK赤外線吸収スペクトルJISK酸化安定度試験JISK汚染目的：油の分析結果から、砂塵あるいは水・異種油などによるや、異物混入の有無を確認する。水分JISK計数汚染度JISB重量汚染度JISB光学顕微鏡観察摩耗目的：油中の摩耗粒子を分析する事により、回転・摺動部の潤滑状態、摩耗劣化の程度、余寿命などを解析する。摩耗診断電子顕微鏡観察JISKX線マイクロアナリシス油中金属濃度JISK≪分析結果≫特性低下粘度：良好粘度値mm/sの管理基本値mm/sに対する変化率は+％であり、○○管理限界値±％以内に留まっています。酸価：良好酸価.mgKOH/gは管理基本値の.mgKOH/g以内にあることから、問題は無いと判断します。赤外線吸収スペクトル：良好酸化安定度試験：良好酸化安定度試験の結果、数値minは○○管理限界値min以上に留まっており、現時点での使用は可能と判断します。汚染水分：良好水分値ppmは○○管理限界値以内に留まっています。計数汚染度：今回は実施していません。重量汚染度：今回は実施していません。光学顕微鏡観察：今回は実施していません。摩耗摩耗診断電子顕微鏡観察・X線マイクロアナリシス：今回は実施していません。油中金属濃度：今回は実施していません。
報告№109-09136 報告№110-00225 | 分析№109-001160 分析№110-000855,856 | 110-000855_856_RBOT追加 | ○摩耗状態計数汚染度は、前回のNAS級だったものが、今回は、オイルゲージから採油した試料がNAS級、底部ドレンから採油した試料がNAS級と汚染度がないしランク増加し、粒子数では～倍に増加していることが確認されました。SOAP／D－SOAPの結果、検出された金属はないものの、粒子の観察結果から金属潤滑部が局部的に油膜切れを起して発生する×μmサイズの鉄系シビア粒子や×μmサイズの帯状粒子、そして外部から混入した異物が観察されたことから、汚染粒子の増加要因は、摩耗粒子と外部混入異物であることが確認されました。採油条件が適正であれば、本分析結果から潤滑状態は正常と判断できますが、採油が主機停止から日半経過しており、大型の摩耗粒子の大半は沈降して採取されていないと考えられますので、異常な摩耗状態を見落としている可能性があります。○前回同様に粘度、水分、全酸価、RBOT、IRの各データは良好でした。尚、RBOTがminおよびminと新油値minより大きな値を示していますが、この新油値は当社保有の新油データベースのデータを使用しているため、製造ロットの相違の影響が考えられます。可能であれば、現在補充用などで使用している新油をご提供下さい。結論分析の結果、鉄系の摩耗粒子の発生が確認されていますが、スラスト軸受の摩耗は確認されませんでした。分析の結果では運転に支障はないと判断が可能なデータですが、採油が停止から日半経過してからのものであるため、ほとんどの粒子は沈降していると思われます。すべり軸受は、潤滑状態が健全であれば摺動面の潤滑状態が流体潤滑となり、摩耗粒子の発生はほとんど見られず、何年経過しても油中粒子数が大きく変化することはないと考えられます。しかし今回の分析データは、沈降の影響を受けているにもかかわらず年月の分析結果と比較すると、汚染度が～倍となっているところは注目すべき点です。今回の分析結果では、潤滑状態は正常であり運転には支障がないと推定できますが、年前のデータと比較して油中粒子数が増加している点を重視し、運転再開後に直ちに採油を実施し、油中粒子が均一な状態で潤滑状態を再確認することを強く推奨します。
報告№109-09136 報告№110-00826 | 分析№109-001160 分析№110-003885 | 110-003885 | は、油の粘度変化率、油中のスラッジの発生量などを判断パラメータに、粘度、全酸価、IR、RBOTで評価します。分析の結果、油の粘性を示す粘度は、新油値の.mm/sに比較して粘度変化率が-％のmm/sとほぼ変化はなく、また油中のスラッジの発生量を示す全酸価は、新油値の.mgKOH/gに対して.mgKOH/gでほぼ変化が見られず劣化は確認されていない。さらにはIRの結果でも油が劣化した場合に発生するカルボン酸の発生も確認されず、酸化防止剤の残存量を示すRBOTは、限界値minに比較して、十分に残量があるminであった。以上のように、の健全性を示す各パラメータは全て良好であり、潤滑油の劣化は確認されませんでした。油の余寿命は、使用油の使用期間または使用時間が不明であったため、ご依頼の油の余寿命に関する検討は行えませんでした。ただし、分析の結果で新油値がminであったことから、使用期間を仮にヶ月間と仮定すれば余寿命は十二分にあると言えます。可能であれば、使用期間、あるいは使用時間の情報をご提供下さい。油中の水分を計測した結果、水分は.ppmと新油と同等であり、継続使用可能な状態にあることが確認されました。計数汚染度はNAS級と良好でした。潤滑油は継続使用可能な状態にあると判断します。本試料油は、機器停止中にドレンプラグから採油されているにもかかわらず汚染度を示すデータは良好でしたが、今後の採油は、極力運転中もしくは停止直後の油槽中層部から実施されることを推奨します。
報告№109-09136 報告№111-00219 | 分析№109-001160 分析№111-001106 | 111-001106 | 潤滑油および軸受は継続使用可能な状態にあると判断します。前回に比較してSOAP／D－SOAPの結果で、鉄、錫、銅濃度に変化はなく、異常摩耗の早期発見パラメータであるフェログラフィーのIs値がの乗と良好でした。前回に比較して計数汚染度はNAS級からNAS級にランク減少し、良好でした。前回同様にIR、RBOTの各データは良好でした。
報告№109-09136 報告№112-00588 | 分析№109-001160 分析№112-002427 | 112-002427_date130304 | 、汚染状態、摩耗状態ポンプ減速機と潤滑油は、継続使用可能な状態であるため、分解点検の必要はないと判断します。但し、油中の汚染度が高いことから、以下の対策を推奨します。余寿命予測フェログラフィーのIs値は、前回に比較しての乗から変化はなく、平衡状態で安定した潤滑状態になっていることがわかります。このような安定した潤滑状態では、異常な方向に向かう上昇角を示さないことからIs値による余寿命予測はできませんが、前回と今回の摩耗形態や摩耗サイズの粒度分布、金属摩耗量、油中汚染物の影響や潤滑性状の確認や比較等の過程を経た結果から総合的に判断すると、少なくとも年程度の間は継続して使用が可能な状態にあると判断します。定期的なトライボ診断トライボ診断は、潤滑油を分析し、潤滑油の性状を調査して継続使用が可能か、更油すべきかの評価を行うことはもとより、ギヤや転がり軸受、すべり軸受などの潤滑状態も評価する設備診断技術ですが、農業用の設備では稼働率にもよるものの年に回程度の診断により、そのデータの変化から異常の兆候を早期に発見することや、分解点検の必要性を判断することが可能となります。今後も定期的な分析診断により設備状態を把握することを推奨します。潤滑油の濾過油中の汚染度が高いことから、摩耗粒子や異物等がギヤ歯面や軸受軌道面に噛み込むことによる摩耗の進行が懸念されるため、潤滑油の濾過を推奨します。バックラッシによる評価トライボ診断では、バックラッシの増加量を分析結果から計算できますので、構造が確認できる図面、ギヤの形式、歯形、モジュール、歯数、歯幅、油入替後の稼働時間ならびに分解点検後の稼働時間をお知らせ下さい。計算結果をご報告いたします。はフェログラフィーおよびSOAP-Tの結果から総合的に判断した結果、正常な状態にあると考えられます。フェログラフィー【定量分析：Is値】Is値は異常摩耗の早期発見パラメータのつで、摩耗粒子を定量化するために用います。Is値は前回に比較しての乗から変化はなく、低い値でした。フェログラフィー【定性分析：摩耗粒子および摩耗形態観察】分析結果から比較的多く観察された粒子は、以下の通りでした。正常な摩耗粒子・潤滑状態が正常なマイルド摩耗により発生。Iカップリング発光分光分析【SOAP-T】検出された金属元素から発生箇所を推定すると、以下の通りでした。鉄、ニッケル、錫・ギヤ、軸受等リン・添加剤カルシウム、アルミニウム、ナトリウム・外部混入異物計数汚染度は、昨年のデータNAS級からNAS級と汚染度が進行しており、管理限界値のNAS級に到達していました。これはNAS等級～μmのレンジが昨年の倍以上の数量が増加した影響によるものでした。重量汚染度は、昨年データのmg/mlと比較して、.mg/mlと減少しました。また、フィルタの表面の異物観察では、金属片、鉄錆、砂等が観察されたことから、汚染度が高い要因は、摩耗と外部混入異物の影響と思われます。潤滑油は、摩耗状態が正常であり、今後の運転時間や運転状況が、特に変化のない運転であれば、少なくても年間は継続使用可能な状態にあると判断します。しかし、油中の汚染度が高いことから、摩耗粒子や異物等がギヤ歯面や軸受軌道面に噛み込むことによる摩耗の進行が懸念されるため、今回は潤滑油の濾過を推奨します。は良好と判断します。粘度粘度は、.mm/sと新油値mm/sに比較して、粘度変化率は-％で、管理限界値である±％以内にあり、良好と判断します。水分は、.ppmと管理限界値の以下にあり、良好と判断します。酸価は、.mgKOH/gと新油値.mgKOH/g以下にあり、良好と判断します。IRIRチャートの結果、新油と使用油のスペクトルパターンはほぼ一致し、また、油劣化の兆候を示すカルボン酸の吸収が確認されていないことから、良好と判断します。
報告№109-09094 報告№110-00717 | 分析№109-000915 分析№110-002829 | 110-002829 | は良好と判断します。尚、RBOTがminと新油値のminに比較してmin減少していました。このまま継続使用した場合、この減少傾向から限界値に到達するのは、別紙図RBOTの減少傾向に示すように年月と推定されました。残りの継続使用期間は、約年であると予測されます。潤滑油は継続使用可能な状態にありますが、残りの継続使用期間が約ヶ月と定検周期のヶ月を下回っており、更油を計画することを推奨します。≪状態監視とパラメータ≫分析の目的および各分析のパラメータは以下の通りです。特性低下目的：油の分析結果から、や劣化傾向ならびに添加剤の消耗程度、残存寿命などを確認する。粘度JISK全酸価JISK赤外線吸収スペクトルJISK酸化安定度試験JISK汚染目的：油の分析結果から、砂塵あるいは水・異種油などによるや、異物混入の有無を確認する。水分JISK計数汚染度JISB重量汚染度JISB光学顕微鏡観察摩耗目的：油中の摩耗粒子を分析する事により、回転・摺動部の潤滑状態、摩耗劣化の程度、余寿命などを解析する。摩耗診断電子顕微鏡観察JISKX線マイクロアナリシス油中金属濃度）JISK≪分析結果≫特性低下粘度：良好粘度値mm/sの新油値mm/sに対する変化率は+％であり、当社推奨の管理限界値±％以内に留まっています。全酸価：良好全酸価.mgKOH/gは新油値の.mgKOH/gに比較し変化はないことから問題は無いと判断します。赤外線吸収スペクトル：良好酸化安定度試験：良好酸化安定度試験の結果、数値minは当社推奨の管理限界値min以上に留まっており、現時点での使用は可能と判断します。汚染水分：良好水分値は当社推奨の管理限界値以内に留まっています。計数汚染度：今回は実施していません。重量汚染度：今回は実施していません。光学顕微鏡観察：今回は実施していません。摩耗摩耗診断電子顕微鏡観察・X線マイクロアナリシス：今回は実施していません。油中金属濃度：今回は実施していません。
報告№108-0227 報告№110-00695 | 分析№108-01664 分析№110-003243 | 110-003243 | 減速機は継続使用可能な状態にあると判断します。なお、確認された量は比較的少ないものの、疲労摩耗の発生が確認されているため、定期的に分析を実施し、摩耗の進行状況を確認することを推奨します。
報告№109-09050 報告№109-09050 | 分析№109-000526 分析№109-000526 | 109-000526 | 今回の採油は、対象設備停止中にドレンプラグから実施しているため、別紙油中粒子の沈降の影響に示すように、沈降の影響を受けて分析データが高濃度に出る可能性があります。今回の分析は、以上のことを踏まえて結果を検討します。分析の結果、高濃度になっていると思われる対象設備停止中のドレンプラグから行われた採油にもかかわらず、全てのデータが良好の範囲にあることから、この油は継続使用可能であり、潤滑状態も正常と判断します。特性低下全ての項目が良好の範囲にあったことから、特性低下は認められず良好と判断します。粘度は良好と判断します。粘度はmm/sと新油.mm/sに比較して、粘度変化率は-％で、当社推奨の管理限界値である±％以内にあり、良好と判断します。全酸価は良好と判断します。全酸価は.mgKOH/gと新油値.mgKOH/g以下であることから、良好と判断します。酸化安定度の結果、良好と判断します。酸化安定度はminと当社推奨の管理限界値のmin以上であり、良好と判断します。汚染は良好と判断します。水分は良好と判断します。水分は.ppmと当社推奨の管理限界値の以下であり、良好と判断します。摩耗潤滑状態は正常と判断します。フェログラフィーの測定は良好と判断します。異常摩耗の早期発見パラメータであるIs値がの乗と良好の範囲あることから、潤滑状態は正常と判断します。
報告№104-0378 報告№105-0045 | 分析№104-02669 分析№105-00304 | 105-00304 | 本試験は、前回の診断結果で切削摩耗と凝着摩耗が発生していることが確認されたため、摩耗の進行状況を確認するために分析を実施した。分析の結果、軸受の摩耗は安定しており、継続使用可能な状態にあると判断します。これらのことは、計数汚染度が、前回に比較してNAS級からNAS級にランク減少したことSOAP／D－SOAPの結果、鉄及び錫が検出されていないこと異常摩耗の早期発見パラメータであるフェログラフィーのIs値が前回同様にのマイナス乗と変化がないこと以上のことから判断しました。
報告№109-09136 報告№111-00497 | 分析№109-001160 分析№111-002295 | 111-002295 | 潤滑油は継続使用可能な状態にあると判断します。粘度、全酸価、IR、RBOTの各データは良好でした。油の余寿命は、使用油の使用期間または使用時間が不明であったため、ご依頼の油の余寿命に関する検討は行えませんでした。ただし、分析の結果で新油値がminであったことから、使用期間を仮にヶ月間と仮定すれば余寿命は十二分にあると言えます。可能であれば、使用期間、あるいは使用時間の情報をご提供下さい。本試料油の添加剤は、一般に、タービン油に比較して極圧添加剤や摩耗防止剤などの濃度が高く、この影響でRBOT試験の結果が変動する傾向があります。そのため、ギヤ油の余寿命の評価をタービン油と同等の精度で得るには、RBOTの結果に加え、粘度、全酸価、IRなどのデータを総合的に判断することが必要です。水分は良好でした。
報告№109-09136 報告№111-00526 | 分析№109-001160 分析№111-002407 | 111-002407 | 潤滑油および軸受は継続使用可能な状態にあると判断します。但し、今後も摩耗の進行を傾向監視するため、以下の対策を推奨します。定期的な分析凝着摩耗やフレッティング摩耗の進行を監視するため、定期的に分析を実施し、摩耗の進行状況を確認することを推奨します。最適な採油方法本試料油は、機器停止中にドレンプラグから採油されています。機器が停止している状態では、別紙油粒子の沈降の影響に示すように油槽内で撹拌がなくなり固形物が沈降するため、油中汚染度は高くなると推定されます。今後の採油は、極力運転中もしくは停止直後の油槽中層部から実施されることを推奨します。フェログラフィー異常摩耗の早期発見パラメータとして摩耗粒子を定量化して評価するフェログラフィーのIs値は、潤滑状態が厳しいの乗でした。摩耗粒子の形態で比較的多く観察された粒子は、金属潤滑部が局部的に油膜切れを起して発生する鉄系および銅系シビア粒子フレッティングにより発生する赤錆でした。これらの摩耗粒子が観察された場合、潤滑部で発生している摩耗形態は、潤滑状態がやや厳しい凝着摩耗微振動によるフレッティング摩耗であることが分かります。Iカップリング発光分光分析供試の潤滑油を分析した結果、検出された金属元素は、SOAPの結果表に示すように、鉄、銅、錫、リン、亜鉛、カルシウム、バリウム、アルミニウム、ケイ素、ナトリウムでした。検出されたこれらの金属元素から発生箇所を推定すると鉄、銅、錫、亜鉛・軸受等リン・オイル添加剤カルシウム、バリウム、アルミニウム、ケイ素、ナトリウム・外部混入異物であると思われます。このうち、機械部品が摩耗したと思われる元素はのグループです。計数汚染度はやや高い値でした。フィルタ表面の異物観察で金属片、鉄錆が観察されたことから、汚染度が高い要因は、摩耗と外部混入異物の影響と思われます。粘度、酸価、IRの各データは良好でした。尚、水分は新油値に比較して高い値を示しています。使用油であるシンテッソHTは、ポリグリコールベースの合成ギヤオイルであるため、水分を吸収しやすい特性があります。水分濃度の増加とともに水分の影響による腐食摩耗の発生に注意が必要です。
報告№107-0366 報告№108-0337 | 分析№107-01900 分析№108-02286 | 108-02286 | 濾過前の試料油を分析した結果、RBOTが前回のminからminと変化はないものの、低い値でした。このまま継続使用した場合、この減少傾向から限界値に到達するのは、別紙図RBOTの減少傾向に示すように年月と推定されました。今後、酸化防止剤が減少することで基油の劣化が進行することが予想されます。これらの障害発生に対する弊害を勘案の上、予防処置としてヶ月後に再度分析を実施し、油の劣化状況を確認されることと同時に、更油を計画されることを推奨します。
報告№107-0072 報告№107-0098 | 分析№107-00338 分析№107-00487 | 107-00487 | 本トライボ診断は、軸受の潤滑状態、汚染状況、油の劣化状態を確認することを目的としました。【軸受の潤滑状態】ベアリング軌道面の微小領域に摩耗が発生しているものの、転がり軸受の寿命の指標となるフレーキングの発生が確認されていないことから、現在のところ、ベアリングは継続使用可能な状態にあると判断します。但し、SOAP／D－SOAPの結果で、鉄が比較的多く検出され、異常摩耗の早期発見パラメータであるフェログラフィーのIs値がの乗とやや高く、摩耗粒子形態観察で局部的な油膜切れにより発生した摩耗粒子がやや多く観察されました。今後、転がり軸受の寿命の指標となるフレーキングに進展することが懸念されるため、ヶ月後に再度分析を実施し、摩耗の進行状況を確認することを推奨します。【油の汚染状況】計数汚染度がナトリウム級と当社推奨の管理限界値に到達し、重量汚染度がmg/mlとやや高い値でした。【油の劣化状況】油の劣化状況を確認するために実施した粘度、水分、全酸価、IRの各データが良好であることから、この油は継続使用可能と判断します。
報告№104-0053 | 分析№104-00501 | 104-00501 | 分析の結果、シリンダ摺動部の摩耗が若干確認されました。現状の状態は、直ちに異常ではないものの、今後、更に摩耗が進行する場合が考えられるため、ヶ月以内を目安に再度分析を実施し、摩耗の進行状況を確認されることを推奨します。これらのことは、異常摩耗の早期発見パラメータであるフェログラフィーのIs値が、と正常の範囲にあり、SOAPで、鉄がppm、銅がppmと検出量が微量であるものの、観察された摩耗粒子が、金属接触が厳しく、且つ、摩擦熱が高い場合に発生する黒錆がやや多いこと以上のことから判断しました。
報告№103-0006 報告№103-0006 | 分析№103-00110 分析№103-00110 | 103-00110 | 分析の結果、ギヤ歯面では、疲労摩耗と異物混入による切削摩耗が進行しつつあることが確認されました。今後、歯面での摩耗が進行し、バックラッシの増大と、それによる振動発生が懸念されます。また、その振動が原因で、ギヤの異常摩耗の進行につながることも考えられますので、再分析による傾向管理を推奨します。このことは、計数汚染度がNAS級とやや高くSOAP／D-SOAPでギヤ歯面の摩耗により発生した鉄が検出され、異常摩耗の早期発見パラメータであるフェログラフィーのIs値がの乗と高いことから判断しました。尚、バックラッシの増加量を分析結果から計算できますので、構造が確認できる図面、ギヤの形式、歯形、モジュール、歯数、回転数、増速比、歯幅をお知らせ下さい。計算結果をご報告いたします。この油は継続使用可能と判断します。粘度は良好と判断します。粘度は.mm/sと新油値.mm/sに比較して、粘度変化率は-.％で、管理限界値である％以内にあり、良好と判断します。水分は良好と判断します。水分はppmと管理限界値の以下にあり、良好と判断します。全酸価は良好と判断します。全酸価は.mgKOH/gと新油値.mgKOH/gに比較して、変化はなく良好と判断します。IRは良好と判断します。IRはチャートに示すように、新油に比較して変化はなく、良好と判断します。重量汚染度は良好の範囲にあるものの、計数汚染度が当社推奨の管理限界値に到達していました。計数汚染度は当社推奨の管理限界値に到達していました。計数汚染度はNAS級と当社推奨の管理限界値のNAS級に到達していました。重量汚染度は良好と判断します。重量汚染度はmg/mlと良好の範囲にあると判断します。機器の潤滑状態フェログラフィーの結果、ギヤ歯面で疲労摩耗が進行しつつあることが確認されました。今後急激に摩耗が進行し、バックラッシが増大し、振動が発生することが懸念され、更にその振動が原因でギヤの異常摩耗が進行することが懸念されるため、再分析を実施されることを推奨します。SOAP結果、鉄が検出されました。SOAPの結果、摩耗により発生した鉄がppm検出されました。尚、油の添加剤成分であるリン、亜鉛が検出されました。D－SOAPの結果、鉄が検出されました。D－SOAPの結果、摩耗により発生する鉄が検出されました。フェログラフィーの結果、バックラッシの増大が懸念されました。フェログラフィーの結果、ギヤ歯面に疲労摩耗により発生した傷が発生していると思われます。今後急激に摩耗が進行し、バックラッシが増大することに振動が発生することが懸念され、更にその振動が原因でギヤの異常摩耗が進行することが懸念されるため、再分析を実施されることを推奨します。
報告№109-09136 報告№110-000070 | 分析№109-001160 分析№110-000235 | 110-000235 | 汚染度、潤滑状態は良好であり、分析結果からはストレーナが目詰まりを起こす原因に関するデータは確認されませんでした。結論ストレーナ目詰まりの原因となる汚染度の上昇やスラッジの発生などは確認されませんでした。通常、今回のような分析データであればストレーナの目詰まりは発生しませんが、ストレーナの目詰まりがあるとすればその要因は、添加剤に使用されている亜鉛系添加剤の劣化によるスラッジ発生が考えられます。タービン油に使用されている亜鉛系添加剤は、酸化防止と油性向上を目的として添加されていますが、添加剤はその機能を十分に発揮するため圧力や温度変化に対して結合分子が切断しやすく設計されています。圧油系統においては、ギヤポンプ内の吸入工程と圧縮工程で圧力変動が常時発生しており、亜鉛系添加剤はこのポンプ内部で生じる圧力変化により比較的簡単に結合分子が切断されスラッジとしてスラッジとなってしまいます。亜鉛系添加剤が劣化して生成したスラッジは粘着性があり、油温が下がると溶融点も下がり、結果として配管やバルブの狭いギャップ、そしてストレーナ等メッシュ部などに粘着し目詰まりの原因となることがあります。今回、分析データでは計数汚染度と重量汚染度は非常に清浄ですが、使用されている添加剤の性質からみると濾過だけでは除去し切れていない可能性があり、運転を再開した場合再発してしまうことも考えられます。また、この他の要因としては、環境の影響が考えられます。それは、大気中の湿度が高い場合、油槽内部や油系統内部に結露が発生し、その結露水によりスラッジが発生してストレーナの目詰まりを起すものです。原因を絞り込むために、目詰まりが発生したストレーナの付着物を分析し、付着物成分を特定して原因を解明することを推奨します。なお、油中に発生するスラッジは、通常機器運転中の油温が高い状態では溶解しており影響はありません。機器が長期間停止し、その影響で温度が低下してタービン油の溶融点が下がり、配管やバルブ類付近で溶解しきれなくなったスラッジが析出し、結果としてストレーナ等に粘着して障害につながりやすくなります。そのため、障害発生時の油温の変化に関する情報をご提供下さい。
報告№109-09136 報告№112-00467 | 分析№109-001160 分析№112-001960 | 112-001960 | 本試料油は、機器停止中のドレンから採油されているため、分析データは高濃度に出ると思われますが、分析の結果は潤滑油及び軸受潤滑状態が正常であることを示す内容でした。そのため、潤滑油および軸受は継続使用可能な状態にあると判断します。最適な採油方法今後の採油は、極力運転中もしくは停止直後の油槽中層部から実施されることを推奨します。はフェログラフィーおよびSOAP-Tの結果から総合的に判断した結果、正常な状態にあると考えられます。フェログラフィー【定量分析：Is値】Is値は異常摩耗の早期発見パラメータのつで、摩耗粒子を定量化するために用います。今回のIs値はの乗と低い値でした。フェログラフィー【定性分析：摩耗粒子および摩耗形態観察】分析結果から比較的多く観察された粒子は、以下の通りでした。正常な摩耗粒子・潤滑状態が正常なマイルド摩耗により発生。Iカップリング発光分光分析【SOAP-T】検出された金属元素から発生箇所を推定すると、以下の通りでした。鉛、銅、錫・軸受等カルシウム、ナトリウム・外部混入異物メタルの摩耗分析結果から軸受メタルの摩耗深さを求めました。計算はD-SOAPの結果で得られている錫濃度と油量Lから計算しました。当社の経験からメタル面積の約分の程度が摩耗したと仮定しました。その結果、メタル表面の平均的な摩耗深さは.μmとなり、メタルの表面粗さを軸受表面の一般的な粗さであるsと仮定すると、表面粗さの.％程度の摩耗であることから、軸受メタルは継続使用可能と判断できます。計数汚染度、重量汚染度は共に良好でした。粘度、水分、酸価、IRの各データは良好でした。
報告№109-09136 報告№112-00291 | 分析№109-001160 分析№112-001177 | 112-001177 | 潤滑油は継続使用可能な状態にあると判断します。前回同様に、粘度、水分、酸価の各データは良好でした。分析結果は良好と判断します。粘度粘度は.mm/sと新油値mm/sに比較して、粘度変化率は-％で、当社推奨の管理限界値である±％以内にあり、良好と判断します。水分はと当社推奨の管理限界値の以下であり、良好と判断します。酸価は.mgKOH/gと新油値.mgKOH/gに比較して低く、良好と判断します。
報告№108-0227 報告№110-00747 | 分析№108-01664 分析№110-003536 | 110-003536 | は、油の粘度変化率、油中のスラッジの発生量などを判断パラメータに、粘度、全酸価、IR、RBOTで評価します。分析の結果、油の粘性を示す粘度は、新油値の.mm/sに比較して粘度変化率が+％の.mm/sとほぼ変化はなく、また油中のスラッジの発生量を示す全酸価は、新油値の.mgKOH/gに対して.mgKOH/gでほぼ変化が見られず劣化は確認されていない。さらにはIRの結果でも油が劣化した場合に発生するカルボン酸の発生も確認されず、酸化防止剤の残存量を示すRBOTは、限界値minに比較して、十分に残量があるminであった。以上のように、の健全性を示す各パラメータは全て良好であり、潤滑油の劣化は確認されませんでした。油の余寿命は、使用油の使用期間または使用時間が不明であったため、ご依頼の油の余寿命に関する検討は行えませんでした。ただし、分析の結果で新油値がminであったことから、使用期間をヶ月間と仮定すれば余寿命は十二分にあると言えます。可能であれば、使用期間、あるいは使用時間の情報をご提供下さい。油中の水分を計測した結果、水分は.ppmと新油と同等であり、継続使用可能な状態にあることが確認されました。潤滑油は継続使用可能な状態にあると判断します。
報告№109-09136 報告№111-00619 | 分析№109-001160 分析№111-002948 | 111-002948 | 粘度が当社推奨の管理上限値を超えていたため、以下の対策を推奨します。油名の確認油名を再確認することを推奨します。粘度粘度はmm/sと新油値.mm/sに比較して、粘度変化率は+％で、当社推奨の管理限界値である±％を超えていました。有機物・有機化合物の結果、新油のIRスペクトルと一致していることから、同油種で粘度グレードが高い油種などが混入した可能性が考えられます。酸化安定度別紙酸化安定度の減少傾向から油の余寿命を求めた結果、本試料は直近の更油から起算して稼働日数が年月まで使用可能であることが分かります。本試料油の添加剤は、一般に、タービン油に比較して極圧添加剤や摩耗防止剤などの濃度が高く、この影響で酸化安定度試験の結果が変動する傾向があります。そのため、ギヤ油の余寿命の評価をタービン油と同等の精度で得るには、酸化安定度の結果に加え、粘度、酸価、有機物・有機化合物などのデータを総合的に判断することが必要です。水分は良好でした。
|  | 100-01420 | 分析の結果、計数汚染度がNAS級と当社推奨の管理限界値のNAS級以内にあるものの、粒度分布が異常を示していた。それは、～μm及び～μmレンジがNAS級と低いが、～μm、～μmレンジがNAS級と高くなっており、大型の粒子が多いことから確認できた。汚染粒子を観察した結果、銅を多く含む粒子とアルミニウムを多く含む粒子が多く見られることから、汚染の要因は、これらの金属粒子によることが確認できた。銅系粒子及びアルミ系粒子は、油冷却用のラジエターに使用されており、発生原因は、ラジエター設置時発生した粒子が残留していた。ラジエター内のバリが油に混入した、等が考えられた。以上のことから、油温の上昇原因は、ラジエター配管内に汚染粒子がひっかかり、通油量減少させた。可能性は低いが、ラビリンスの固定が緩んでラビリンスと主軸が接触して、摩擦が増大した、或いは、主軸偏心量等の増大による、油膜間ある力増大に伴う温度上昇等が考えられた。尚、銅系、アルミ系粒子が軸受摺動面やギヤポンプ歯面に噛み込み、摩耗を発生させる場合もあるため、潤滑油循環中に濾過を実施されることを推奨する。又、月下旬に計画されている点検時には、ラジエター配管内の洗浄やギヤポンプのサイドプレート、ギヤ歯面の摩耗の有無を、念入りに点検されることを合せて推奨する。
報告№109-09136 報告№113-00341 | 分析№109-001160 分析№113-001359 | 113-001359 | 起動渋滞の発生原因を調査するため潤滑油を分析し、その結果からスラスト軸受部で発生した起動渋滞の原因を推定した。スラスト軸受が起動渋滞を起こす要因として考えられるのは、以下のつが挙げられます。潤滑油の粘性抵抗の上昇によって静摩擦力が増大したフレッティングにより発生した赤錆が摺動面に噛み込み静摩擦係数が増大したガイドベーン部の不具合からの開度不足によって起動トルクが低下した分析の結果、潤滑は劣化が確認され、粘度が.mm/sと新油に比較して+％上昇し劣化が進み始めていることがわかりました。また、当該機は、約時間停止していたため、起動時の油温が低いと考えられることから、粘度は比較的高い状態になっていたと推定できます。起動渋滞が発生した月日の○○の平均気温は、調査の結果となっており、これを基に粘度を推定したところ、この温度での粘度はmm/sであり、また最低気温の.を基にすると粘度は.mm/sになることがわかりました。最低気温が.である場合の、カタログから求める新油の粘度を比較すると、カタログ値では粘度がmm/sとなることから、使用油の粘度は+.％上昇していると推定され、劣化により粘性抵抗が増加していることが推定されました。一方、摩耗粒子の形態観察で微振動で発生する特徴的なμm以下の赤錆が観察されたことから、スプリングによって支持されているスラストメタルの台金下部で、支持部の微振動によりフレッティングが発生していると推定されました。フレッティングによる摩耗粒子の発生が顕著であると、発生した摩耗粒子が摺動面に噛み込み、起動時の静摩擦係数を上げることがあり、場合によっては起動渋滞に繋がることがあるためフレッティングによる摩耗粒子の発生には注意が必要となります。今回、計数汚染度はNAS級であり、清浄な状態となっていたが、これは採油が主機停止中の油槽側面ドレンから行われ、しかも時間程度停止していた状態で行われていることから、沈降の影響によって底部に滞留した摩耗粒子が捕捉されていない可能性が考えられます。よって、起動渋滞の影響をより正確に調べるため、主機運転中に運転開始時間経過後に回目、さらに時間経過後回目を油槽中層部から継続して二度採油を実施し、油中粒子数の増加傾向および摩耗の進行状況を確認することを推奨します。再分析フレッティング摩耗の増加傾向を確認するために、運転中もしくは停止直後の油槽中層部に採油を行い、再分析を実施されることを推奨します。採油を行うタイミングは油中の金属濃度が平衡に達した時点で行うことを推奨します。平衡濃度に到達するサイクルは以下の式で求められます。 ・式R：平衡濃度到達サイクルαi:粒子減少率β:Rサイクル後の到達濃度粒子減少率を.％とし、到達濃度が.％となるサイクルを計算すると、回となります。平衡濃度到達時間は以下の式で計算できます。 ・式本設備の回転数がrpmであることから、平均濃度到達時間は約時間と推定されます。よって、運転開始時間経過後に回目の採油を行い、さらに時間経過後回目の採油を行い、油中粒子数の増加傾向を確認することを推奨します。更油油の劣化が確認されたことから、油中の酸成分により金属表面が腐食することがあるため、更油を推奨します。但し、更油を実施したとしても、フレッティング摩耗の原因が取り除かれるわけではありませので、再分析による摩耗進行の確認を推奨します。はフェログラフィーおよびSOAP／D-SOAPの結果から総合的に判断した結果、継続使用は可能ですが、今後の機器の機能を確認するためにも傾向管理が有用と考えます。フェログラフィー【定量分析：Is値】Is値は異常摩耗の早期発見パラメータのつで、摩耗程度を定量化するために用います。今回のIs値は.と、低い値でした。フェログラフィー【定性分析：摩耗粒子および摩耗形態観察】分析結果から観察された代表的な粒子は、以下の通りでした。赤錆・フレッティングにより発生。フレッティングの発生要因は、スラストランナー固定部やスラストメタル台金部の鉄系材料が接合されたり、勘合されたりする部分から発生します。本設備はスラストメタルがスプリングによって支持されており、支持部の微振動により発生している可能性があります。フレッティングによる赤錆が少量発生しても直ちに異常ではありませんが、場合によっては、発生した赤錆が軸受摺動面に噛み込み、摩耗を進行させる場合があります。Iカップリング発光分光分析【SOAP／D-SOAP】検出された金属元素から発生箇所を推定すると、以下の通りでした。検出された金属元素 分類 鉄、銅、錫 軸受等 カルシウム、ナトリウム 外部混入異物 軸受メタルの摩耗D-SOAPの結果、前回に比較して軸受メタルの主成分である錫が検出されたことから、軸受メタルの摩耗が進行していることが確認されました。分析結果から軸受メタルの摩耗深さを求めました。摩耗深さは、D-SOAPの結果で得られている錫濃度と油量L、そして、メタル面積の約分の程度が摩耗したと仮定して求めました。その結果、メタル表面の平均的な摩耗深さは約.μmとなりました。メタルの表面粗さを軸受表面の一般的な粗さであるsと仮定すると、摩耗深さは表面粗さの％程度であり、現状は継続使用可能と判断しますが、今後の軸受メタルの摩耗進行に注意が必要です。計数汚染度はNAS級、重量汚染度は.mg/mlと良好でした。粘度、水分の各データは、良好でした。酸化・IR酸価が.mgKOH/gと当社推奨の管理限界値を超えており、さらに赤外線吸収スペクトルによる分析の結果でも油劣化の兆候を示すカルボン酸の吸収が確認されたことから、油は劣化していることが分かりました。今後、油中の酸成分の影響で金属表面が腐食して発生する腐食摩耗に進展することが懸念されます。
報告№108-0411 報告№109-09642 | 分析№108-02745 分析№109-003865 | 109-003865 | ・摩耗状態油中金属濃度の結果、潤滑油中からは摩耗により発生した鉄および銅が検出されました。検出された金属は、粒子観察の結果から異物の噛み込みなどで発生する切削粒子、金属接触が厳しい場合に発生するシビア粒子、銅合金でした。これらのことから、潤滑部で発生している摩耗形態は、ギヤ歯面では切削摩耗凝着摩耗であることが分かりました。異常摩耗の早期発見パラメータであるフェログラフィーのIs値がの乗と高い範囲にあることから、潤滑状態は厳しい状態にあると思われます。摩耗形態の中でも切削摩耗は、異物が混入していない状態に比較して摩耗進行速度が速く注意が必要で、定期的なトライボ診断による状態監視が必要と考えます。また、切削摩耗発生の原因となる混入異物が残留している場合、この異物により切削摩耗が継続して発生する可能性があります。今後さらに摩耗が進行し、ギヤ歯面間の遊びであるバックラッシが増大し、ギヤ歯面の噛み合いが悪くなり、振動や騒音が発生することが懸念されます。・ウォームホイールの摩耗量本ウォーム減速機で使用されてる材質は、ウォームギヤがSCMH、ウォームホイールは不明であるため、一般的に使用されているリン青銅、歯幅がmmと仮定します。今回は、ウォームホールの摩耗量について検討を行います。ご提供いただいた油量とウォームホールの仕様から、ウォームホイール歯面の平均的な摩耗深さを銅濃度から計算した結果、.μmとなりました。この値は、ウォームホイールの枚の歯面のピッチ円周にmm幅で均等に摩耗したことを想定して求めていますが、摩耗深さは、すなわちギヤのバックラッシの増量を示すこととなり、設計値と照合することでウォーム減速機のメンテナンス時期を検討する材料にもできます。次回分析実施時には、メーカが規定するバックラッシ許容値をお知らせ下さい。これを使用限界として、点検時期を検討いたします。・汚染度計数汚染度はNAS級と汚染されていました。汚染度が高い要因は、摩耗によるものと思われます。・粘度、水分、全酸価、IRの各データは良好でした。潤滑油およびギヤは継続使用可能な状態にあるものの、以下の対策が必要です。今後、切削摩耗等の進行を監視するため、定期的に分析を実施し、摩耗の進行状況を確認することを推奨します。は良好と判断します。粘度粘度はmm/sと新油値.mm/sに比較して、粘度変化率は+％で、当社推奨の管理限界値である±％以内にあり、良好と判断します。水分はppmと当社推奨の管理限界値の以下であり、良好と判断します。全酸価全酸価は.mgKOH/gと新油値.mgKOH/gに比較して高いものの、IRの結果で油劣化の兆候を示すカルボン酸の吸収が確認されていないことから、良好と判断します。IRIRの結果、油劣化の兆候を示すカルボン酸の吸収が確認されず、且つ、新油のスペクトルパターンとほぼ一致していることから、良好と判断します。計数汚染度は当社推奨の管理限界値に到達していました。計数汚染度計数汚染度はNAS級と当社推奨の管理限界値のNAS級に到達していました。重量汚染度はmg/mlでした。機器の潤滑状態摩耗粒子診断の結果、異物の噛み込みなどで発生する切削粒子、金属接触が厳しい場合に発生するシビア粒子、銅合金が比較的多く観察されました。SOAPによる油中金属濃度SOAPによる油中金属濃度の結果、油の添加剤成分であるリンが検出されました。SOAPによる油中金属濃度SOAPによる油中金属濃度の結果、鉄、銅、クロム、錫、油の添加剤成分であるリン、外部から混入したと思われるカルシウム、ナトリウムが検出されました。摩耗粒子診断異常摩耗の早期発見パラメータであるIs値がの乗と高い範囲にあり、摩耗粒子の形態観察の結果、異物の噛み込みなどで発生する切削粒子、金属接触が厳しい場合に発生するシビア粒子、銅合金が比較的多く観察されました。SEM・XMA摩耗粒子診断で観察された粒子をSEM・XMAで詳細に観察した結果、鉄、クロム、銅を含む粒子が観察されました。
報告№109-09136 報告№113-00521 | 分析№109-001160 分析№113-002222 | 113-002222 | 異常摩耗の早期発見のパラメータであるIs値は、前回のレベルから変化はないものの、やや高い値でした。また、摺動部の摩耗が認められたため、定期的に潤滑油分析を実施し、摩耗推移を監視することが有用と考えます。フェログラフィーで観察された代表的な粒子は以下の通りです。フレッティング・微振動により発生。フレッティング粒子は、摩擦面が将来的に異常摩耗へ進展する可能性を示唆しているため、傾向監視が有用と思われます。詳細は、別紙傾向監視が必要な摩耗粒子をご覧ください。また、鉄濃度が前回同様に高濃度であることから、微小な赤錆が軸受軌道面に噛み込み、噛み込み傷が起点となって疲労摩耗に進行することが懸念されるため、注意が必要です。計数汚染度は前回のNAS級からNAS級にランク低下し、重量汚染度はmg/mlからmg/mlに減少し、共に良好です。
|  | 113-001516 | 分析の結果、潤滑油は粘度の低下が確認されました。減速機減速機は使用可能な状態であり、分解点検でギヤ歯面の修繕や軸受部品を交換する必要はないと判断します。更油粘度低下が確認されており、潤滑部で油膜切れなどによる摩耗の発生が懸念されます。これらの予防処置として更油を推奨します。定期的なトライボ診断実施今後の適切な分解点検時期を見出すためにも、定期的な分析による傾向監視により減速機の潤滑と摩耗の進行状態を確認するよう推奨します。粘度の低下が確認されました。粘度粘度は、mm/sと新油値のmm/sに比較して粘度変化率が-％となっており、当社推奨の管理限界値である±％を超えていました。適正な粘度範囲で使用していない場合、潤滑部で油膜切れが発生し、摩耗の進行に繋がることが懸念されます。水分はppmと当社推奨の管理限界値以下にあり、良好と判断します。酸価・IR酸価劣化の進行度は、酸価およびIRの結果から総合的に判断します。酸価は、.mgKOH/gと新油値.mgKOH/g以下であり、IRの結果で油劣化の兆候を示すカルボン酸の吸収が確認されていないことから、油は劣化していないと判断します。は良好でした。計数汚染度計数汚染度はNAS級と当社推奨の管理限界値NAS級以下であり、良好と判断します。重量汚染度は.mg/mlでした。光学顕微鏡写真重量汚染度で濾過したフィルタ表面上の夾雑物を光学顕微鏡で観察した結果、金属片、鉄錆、砂等が観察されました。はフェログラフィーおよびSOAP-Tの結果から総合的に判断した結果、継続使用は可能ですが、今後の機器の機能を確認するためにも傾向管理が有用と考えます。フェログラフィー【定量分析：Is値】Is値は異常摩耗の早期発見パラメータのつで、摩耗粒子を定量化するために用います。今回のIs値は、の乗と低い値でした。フェログラフィー【定性分析：摩耗粒子および摩耗形態観察】分析結果から観察された代表的な粒子は、以下の通りでした。正常な摩耗粒子・潤滑状態が正常なマイルド摩耗により発生。切削粒子・異物や金属表面の微小突起による切削摩耗により発生。シビア粒子・潤滑状態がやや厳しい凝着摩耗により発生。金属潤滑部が局部的に油膜切れを起していると考えられます。疲労摩耗粒子・繰返し応力を受けて発生。黒錆・潤滑状態がやや厳しい凝着摩耗により発生。金属接触が厳しく、且つ、高い摩擦熱が発生していると考えられます。観察された摩耗粒子の中でも切削粒子、シビア粒子、黒錆は、将来的な摩耗の進行に繋がる可能性を示唆しているため、傾向監視が必要と思われます。減速機で切削摩耗が発生した場合、減速機内部で使用されている転がり軸受が切削摩耗により生じた軌道面の損傷が起点となって寿命が分の程度に低下することがあることから、切削摩耗には十分注意する必要があります。切削摩耗の発生原因となる混入異物が残留している場合、この異物により切削摩耗が継続して発生する可能性があります。シビア粒子、凝着摩耗に分類されます。この摩耗粒子は、摺動面で凝着、破断を繰り返し、この過程で生じる移着粒子が成長して摩耗粒子となります。そのため、摺動面では局部的に油膜切れが発生していることを示しています。この状態が継続した場合、摩耗粒子のサイズは徐々に大型化していき、設備の損傷に至る場合がありますので、傾向監視が必要です。黒錆は、凝着摩耗に分類されます。この摩耗粒子は、油膜切れによる摺動面での金属同士の接触時に起こる高い摩擦熱によって鉄が酸化され発生します。この状態が継続した場合、摺動面で焼付が発生し、設備の損傷に至る場合があります。Iカップリング発光分光分析【SOAP-T】検出された金属元素から発生箇所を推定すると、以下の通りでした。鉄、鉛、銅、錫、亜鉛・ギヤ歯面、軸受等リン、モリブデン・添加剤カルシウム、アルミニウム、ナトリウム、マグネシウム・外部混入異物バックラッシ検出された鉄濃度を基にバックラッシ増加量の計算を行いました。今回、歯車の歯幅、モジュール、歯数、遊星歯車の数が不明でした。よって、歯幅をmm、モジュールを、太陽歯車、遊星歯車、太陽歯車の歯数をそれぞれ、、遊星歯車の数をと仮定し、バックラッシの増加量を計算しました。その結果、今回検出された鉄がギヤ歯面から、平均的に摩耗して発生していたと仮定した場合、バックラッシの増加量は以下の通りと推定されます。表バックラッシ増加量接触箇所 バックラッシ増加量上限値[μm] バックラッシ増加量[μm] 余寿命[年] 内歯車-遊星歯車 . 約. 遊星歯車-太陽歯車 . 約. バックラッシの初期値が不明であるため、増加量の上限値を適正なバックラッシの最大値と最小値の差としました。今回の推定されたバックラッシ増加量は上限値に比較して十分に小さい値であり、良好であると推定できます。但し、今回の計算は仮定に基づいて行っているため、参考値としてお考え下さい。
報告№109-09136 報告№111-00619 | 分析№109-001160 分析№111-002925 | 111-002925 | 潤滑油は継続使用可能な状態にあると判断します。粘度、酸価、有機物・有機化合物の各データは良好でした。尚、酸化安定度は油量不足のため、測定できませんでした。水分は良好でした。
報告№106-0227 報告№106-0269 | 分析№106-01279 分析№106-01549 | 106-01549 | 【試料油の汚染度】開口閉口機の浄油後の試料油を分析した結果、重量汚染度が浄油前のmg/mlから.mg/mlに減少したことから、浄油の効果があったことが確認されました。【試料】試料を確認するため、粘度、水分、予備アルカリ度、pHを実施しました。その結果、粘度の上昇が若干確認されました。粘度がmm/sと新油のmm/sに比較して、粘度変化率は+％と石油メーカ推奨の管理目安である新油値±％を僅かに超えていました。水分がやや高い値でした。水分が％と石油メーカ推奨の管理目安である～％に比較して、やや高いことが確認されました。予備アルカリ度は良好でした。予備アルカリ度が.と石油メーカ推奨の管理目安内にありました。pHは良好でした。pHは.と石油メーカ推奨の管理目安内にあり良好と判断します。以上のことから、水分濃度がやや高く、予備アルカリ度が新油としてはやや低いため、更油の際に以前使用していた使用油が残留していた可能性があります。現在のところ使用可能範囲にありますが、可能であれば、水分調整およびアルカリ調整を実施することを推奨します。実施方法は、当社営業担当者にお尋ねください。
報告№109-09136 報告№110-00005 | 分析№109-001160 分析№110-000014 | 110-000014 | ・摩耗状態前回に比較してSOAP／D－SOAPの鉄および錫濃度に変化はなく、異常摩耗の早期発見パラメータであるフェログラフィーのIs値がのマイナス乗と良好でした。・汚染度前回に比較して計数汚染度はNAS級から変化はなく、良好でした。・前回同様に粘度、水分、全酸価、IR、RBOTの各データは良好でした。潤滑油および軸受は継続使用可能な状態にあると判断します。
報告№103-4539 | 分析№103-01817 | 103-01817 | 分析を実施した結果、計数汚染度、フェログラフィーを除く項目は良好でした。計数汚染度がNAS級と当社推奨の管理限界値に到達していました。フェログラフィーの結果、異常摩耗の早期発見パラメータであるIs値が、の乗の範囲にあり、フレッティングにより発生したμm未満の赤錆が多く見られることから、汚染の要因は、フレッティングにより発生した摩耗粒子によるものと考えられました。フレッティングはスラストランナー固定部やスラストメタル台金部の鉄系材料が接合されたり、勘合されていたりする部分から発生します。フレッティングによる赤錆が少量発生しても直ちに異常ではありませんが、場合によっては、これらの粒子、赤錆が軸受摺動面に噛み込み、更に摩耗を進行させることがありますので、可能であれば濾過を実施されることを推奨します。濾過が実施できない場合は、ヶ月後に再度分析を実施し、汚染状況及び摩耗の進行状況を確認されることを推奨します。これらのことは、異常摩耗の早期発見パラメータであるフェログラフィーのIs値が、の乗とやや高く、摩耗粒子の形態観察の結果、フレッティングにより発生した赤錆が見られ、D－SOAPで、前回に比較して鉄がppmからppmに上昇していたことから判断しました。
報告№108-0204 報告№108-0321 | 分析№108-01503 分析№108-02231 | 108-02231 | 分析の結果、計数汚染度を除く項目は良好でした。計数汚染度がNAS級と当社推奨の管理限界値に到達していました。光学顕微鏡写真の結果、外部から混入した異物が観察されていること、およびサンプル瓶の底部に肉眼で確認できる汚染物がやや多く確認されたことから、計数汚染度が高い要因は、外部から混入した異物によるものと考えられました。一方、油中摩耗粒子をフェログラフィーにより観察した結果、異常摩耗の早期発見パラメータであるIs値がのマイナス乗と良好の範囲にあり、かつ観察された摩耗粒子が非常に少なかったことから、潤滑状態は正常な状態にあると考えられました。現在のところ、油中に多く確認された汚染物は、摩耗の発生には影響していないと思われますが、今後油中汚染物が各潤滑部に噛み込み摩耗を発生させる場合がありますので、ヶ月後に再度分析を実施し、摩耗の発生の有無を確認することを推奨します。尚、今回観察された外部混入異物は、採油時に誤って混入した場合も考えられますので、次回採油時には十分にご注意下さい。
報告№109-09136 報告№110-00517 | 分析№109-001160 分析№110-002351 | 110-002351 | Iカップリング発光分光分析供試のタービン油を分析した結果、SOAP／D－SOAPで鉄、鉛、銅、クロム、アンチモン、錫、リン、亜鉛、カルシウム、バリウム、アルミニウム、ケイ素、ナトリウム、マグシウムが検出されました。これらの検出された金属元素から発生箇所を推定すると鉄、鉛、銅、クロム、アンチモン、錫、亜鉛・軸受等リン、カルシウム、バリウム、アルミニウム、ナトリウム、ケイ素、マグネシウム・外部混入異物であると思われます。このうち、機械部品が摩耗したと思われる元素はのグループです。ケイ素の検出SOAPでケイ素がppm検出されました。一般に、潤滑油中からケイ素が検出された場合の原因として、シリコン油或いは、シリコン系の添加剤が検出されるフェログラフィーおよびフィルタ表面の異物観察で砂が多く観察されて検出されるシリコングリースをシール部に塗布している場合、このシリコングリースが潤滑油に混入して検出されるなどが挙げられますが、今回検出が比較的高濃度であることからの可能性が考えられます。については、分析結果では確認することが出来ませんので、これに関する情報があれば提供をお願いします。銅合金を使用した箇所の摩耗銅が多く検出され、その他に錫、亜鉛、鉛、鉄が検出されていることから、青銅や鉛青銅などを使用した部分摩耗が発生している可能性が考えられます。銅合金を使用した箇所は、転がり軸受の保持器が一般的ですが、対象軸受では保持器は銅系材料は使用していないと思われます。その他の摩耗が発生しやすい箇所としては、ベアリングの押さえナットやオイルリングなどが考えられます。フェログラフィー異常摩耗の早期発見パラメータとして摩耗粒子を定量化して評価するフェログラフィーのIs値は、潤滑状態が厳しいの乗でした。摩耗粒子の形態で比較的多く観察された粒子は、潤滑状態が正常な場合に発生する摩耗粒子、異物の噛み込みなどで発生する切削粒子、金属潤滑部が局部的に油膜切れを起こして発生する鉄系および銅系シビア粒子、そして局部的に高圧・高温となる場合に発生するフリクションポリマでした。潤滑部では、正常なマイルド摩耗、切削摩耗、凝着摩耗が発生し、局部的ではあるものの高圧・高温の箇所が発生していることも分かります。特に、切削摩耗は、他の摩耗形態に比較して摩耗進行速度が速く、転がり軸受でこの摩耗形態が発生した場合には寿命が分の程度に低下することも知られています。切削摩耗により生じた軌道面の損傷が起点となって転がり軸受の寿命となるフレーキングに進展することが懸念されます。フリクションポリマは、潤滑油が軌道面に押し込められ高圧状態になると同時に、圧縮熱により高温状態になった結果、基油自身が重合反応を起こし生成することが知られています。そのため、高圧高温状態の解消がなされなければ、潤滑油の劣化が進行し、粘度上昇に因る潤滑異常に進展する場合があります。計数汚染度、重量汚染度は共に当社推奨の管理限界値を超えていました。フィルタ表面の異物観察で銅合金、鉄錆等が観察されたことから、汚染度が高い要因は、摩耗と外部混入異物の影響と思われます。粘度、全酸価、IR、RBOTは良好でした。尚、別紙RBOTの減少傾向から油の余寿命を求めた結果、この減少傾向のまま継続使用した場合は、年月には限界値に到達すると推定されました。潤滑油および軸受は継続使用可能な状態にあるものの、摩耗の進行が懸念されるため、以下の対策が必要です。銅合金を使用した箇所銅合金を使用した箇所をご確認下さい。仮に、ベアリング押さえナットであった場合、ナットが緩んでいる可能性があり、転がり軸受の摩耗が進行する場合もありますので、一度確認されることを推奨します。油槽内の清掃潤滑油が汚染されていることから、油槽内は汚染されていると思われます。更油をする際には、油槽内を清掃し、更油する新油もNAS級程度の清浄な潤滑油を更油することを推奨します。シリコン系のグリースや添加剤の確認シリコン系の添加剤やグリースを使用している箇所があるかについてご確認下さい。定期的な分析摩耗の進行を監視するため、定期的に分析を実施し、摩耗の進行状況を確認することを推奨します。再分析の時期を理論的に求めたところ、最短で約時間となります。この時間は、油中汚染物が均一になるために必要とする時間であり、この時間を経過すれば、油が入れ替わっていても再分析の結果から状態の傾向を確認することが可能となります。そのため、試運転などで数時間の運転が可能であれば、より的確に状況が確認できますので再分析を推奨します。また、銅系粒子が多く発生しており、この摩耗粒子により軌道面に圧痕などの損傷が発生している可能性がありますので、この影響を把握するため、振動診断を実施することを推奨します。振動診断を実施する際には、軌道面に損傷があった場合に発生する周波数にピークがないか確認されることを併せて推奨します。なお、損傷が発生した場合に確認される周波数帯は、内輪傷がHz、外輪傷がHz、転動体傷がHz近傍です。
報告№109-09136 報告№112-00658 | 分析№109-001160 分析№112-003020 | 112-003020 | 潤滑油は継続使用可能な状態にあると判断します。対象設備は継続使用可能な状態にあると判断します。但し、凝着摩耗やフレッティング摩耗が発生していることから、以下の対策を推奨します。定期的な分析今後も懸念される凝着摩耗やフレッティング摩耗の進行を監視するため、定期的に分析を実施することを推奨します。はフェログラフィーおよびSOAP／D-SOAPの結果から総合的に判断した結果、継続使用は可能ですが、機器の機能を保持するためにも傾向管理が有用と考えます。フェログラフィー【定量分析：Is値】Is値は異常摩耗の早期発見パラメータのつで、摩耗粒子を定量化するために用います。Is値は前回に比較しての乗から乗に低下したものの、やや高い値でした。フェログラフィー【定性分析：摩耗粒子および摩耗形態観察】分析結果から比較的多く観察された摩耗粒子は、以下の通りでした。赤錆・フレッティングにより発生。黒錆・潤滑状態がやや厳しい凝着摩耗により発生。金属接触が厳しく、且つ、高い摩擦熱が発生していると考えられます。観察された摩耗粒子の中でも赤錆、黒錆は、注意が必要です。フレッティングの発生要因は、鉄系材料が接合および勘合されたりする部分から発生します。フレッティングによる赤錆が少量発生しても直ちに異常ではありませんが、場合によっては、発生した赤錆が軸受摺動面に噛み込み、摩耗を進行させる場合があります。シビア粒子、黒錆は、凝着摩耗に分類されます。これらの摩耗粒子は、摺動面で凝着、破断を繰り返し、この過程で生じる移着粒子が成長して摩耗粒子となります。そのため、摺動面では局部的に油膜切れが発生していることを示しています。この状態が継続した場合、摩耗粒子のサイズは徐々に大型化していき、設備の損傷に至る場合がありますので、傾向監視が必要です。Iカップリング発光分光分析【SOAP／D-SOAP】検出された金属元素から発生箇所を推定すると、以下の通りでした。鉄、銅、ニッケル、錫・エンジン部品リン、亜鉛、カルシウム・添加剤ナトリウム・外部混入異物重量汚染度は.mg/mlでした。n-ペンタン不溶解分n-ペンタン不溶解分は.mass%でした。粘度、水分、酸価、塩基価の各データは、前回同様に良好でした。
報告№104-4508 | 分析№104-00181 | 104-00181 | 運転開始日後に分析を実施した結果、摩耗粒子の増加は確認されませんでした。但し、サーボシリンダ内壁とピストンリングとの間で厳しい金属接触が発生した場合に見られる粒子が依然として確認されており、今後の摩耗進行が懸念されるため、計画通りヶ月後に再度分析を実施されることを推奨します。これらのことは、前回に比較して、計数汚染度はランク、D-SOAPの鉄濃度が.ppmからに減少し、異常摩耗の早期発見パラメータであるフェログラフィーのIs値が、の乗からの乗に桁減少したこと摩耗粒子形態観察で、金属接触が厳しい場合に発生するシビア粒子、外部から混入した鉄錆が観察されたこと光学顕微鏡写真の結果で鉄錆・砂が見られたこと以上のことから判断しました。尚、現在観察されている油中異物の影響による摩耗進行を予防するため、汚染度がNAS級以上になるような濾過の実施を推奨します。
報告№109-09136 報告№110-00462 | 分析№109-001160 分析№110-002088 | 110-002088_date110225 | 金属元素と濃度の分析は、試料油を以上の高温で発光させ、その光を分光器で分光し、分光によって得られた光の強度と金属固有の波長とから元素を特定するIカップリング発光分光分析法）を用います。また摩耗状態は、SOAPにより求めた金属成分と濃度にフェログラフィー法による摩耗粒子分析とを加味して総合的に評価しますが、摩擦面の摩耗機構と摩耗状態の判断は摩耗粒子の形態と、異常摩耗の早期発見パラメータであるIs値により判断します。Iカップリング発光分光分析供試のディーゼルエンジン油を分析した結果、検出された金属元素は、油中金属元素の結果表に示すように、鉄、銅、クロム、ニッケル、錫、リン、亜鉛、カルシウム、アルミニウム、ナトリウム、マグネシウムでした。これら検出された金属元素から発生箇所を推定すると、鉄、銅、クロム、ニッケル、錫・エンジン部品リン、亜鉛、カルシウム・オイル添加剤アルミニウム、ナトリウム、マグネシウム・外部混入異物であると思われます。このうち、機械部品が摩耗したと思われる元素はのグループです。フェログラフィー摩耗粒子分析結果から観察された粒子は、潤滑状態が正常な場合に発生する摩耗粒子局部的に高圧・高温となる場合に発生するフリクションポリマ外部から混入したと思われる摺動面以外の鉄錆等でした。トライボ診断では、鉄錆を粒子の外観を黒く見える黒色スラッジのいわゆる黒錆と、赤く見える赤色スラッジの赤錆に大別しています。金属鉄は、酸素によって酸化されて錆が生じますが、トライボ診断で外部から混入した錆と表現する場合は、摩擦面以外の配管内部や側壁などの鉄系材料で金属鉄が自然酸化して赤錆となったものが剥がれ落ちたり、何らかの衝撃力で剥離するなどして潤滑油中に混入したことを想定しています。一方、これとは別に、組成式鉄Oで表される黒色スラッジの場合は、黒錆が主として酸素不十分な高温状態で発生することから、発生源は摩擦摺動面であると判断します。潤滑状態と摩耗形態異常摩耗の早期発見パラメータとして摩耗粒子を定量化して評価するフェログラフィーのIs値は、潤滑状態が厳しいの乗となっていました。また、Is値の実数部が-とマイナスになっており、これは数μm未満の摩耗粒子が大型の粒子に比較して多く発生していることを示します。一般的に実数部がマイナスになる潤滑状態は、非常に小さな摩耗粒子が発生する正常な潤滑状態である場合と、摩擦面でフレッティングが発生している場合とに見られるものですが、本サンプルの場合は、フレッティングで発生する微細な赤錆とマイルド摩耗により発生する正常ラビング粒子の双方が確認されていることから、エンジン内部では、マイルド摩耗とフレッティング摩耗が同時に発生していることが分かりました。フレッティングとは、HYリンERLINK"http://www.weblio.jp/content/%E%E%A%E%A%A"\o"接触の意味"接触するHYリンERLINK"http://www.weblio.jp/content/%E%BA%C%E%%A"\o"二物の意味"二物体がHYリンERLINK"http://www.weblio.jp/content/%E%BE%AE%E%B%F"\o"微小の意味"微小振幅のすべりHYリンERLINK"http://www.weblio.jp/content/%E%C%AF%E%B%"\o"振動の意味"振動を行うHYリンERLINK"http://www.weblio.jp/content/%E%A%B%E%%"\o"場合の意味"場合、HYリンERLINK"http://www.weblio.jp/content/%E%%A%E%%"\o"摩耗の意味"摩耗がHYリンERLINK"http://www.weblio.jp/content/%E%B%%E%B%AD"\o"集中の意味"集中的にHYリンERLINK"http://www.weblio.jp/content/%E%A%C%E%%F%E%%C%E%%B"\o"行われるの意味"行われるHYリンERLINK"http://www.weblio.jp/content/%E%F%BE%E%B%A"\o"現象の意味"現象のことを言います。HYリンERLINK"http://www.weblio.jp/content/%E%BD%A%E%BB%%E%%A"\o"潤滑剤の意味"フレッティングで発生する微細な摩耗粒子は、潤滑剤がHYリンERLINK"http://www.weblio.jp/content/%E%%A%E%%A"\o"入りの意味"入り難いことなどのために酸化され易く、摩耗粒子サイズが微小振幅と同等HYリンERLINK"http://www.weblio.jp/content/%E%%B%E%C%"\o"酸化の意味"の酸化鉄となる特徴があります。摩耗粒子の組成観察された摩耗粒子をSEM・XMAで観察した結果、クロムやマンガンを含む鉄系粒子が確認されました。カルシウムなどの析出油中金属濃度をIカップリング発光分光分析法による分析で固形分のカルシウムである反応生成物が.ppmと高濃度に検出され、また、鉄もppm検出されました。エンジンオイル中に検出されるカルシウムは、燃焼ガス中に含まれる硫黄分と中和反応して微小サイズの硫酸カルシウム、いわゆる石膏が生成されます。 ※イオン分：ディーゼルエンジンオイルにスラッジの中和剤として添加されている未反応のカルシウムイオン濃度です。※固形分：ディーゼルエンジンオイルのスラッジの中和剤であるカルシウムと、エンジンオイルに混入した燃焼ガス中に含まれている硫黄分とが中和反応して硫酸カルシウムが生成されます。カルシウム固形分とは、イオン化して添加されているカルシウム分が中和反応によって無機質の硫酸カルシウムになった時の濃度です。硫酸カルシウムの濃度が高い場合は、イオン化しているカルシウム分が沢山反応したことを示すことから、それだけ中和対象の酸が高いということが言えます。この硫酸カルシウムは、モース硬度がとコンロッドメタルやクランクメタルの主成分である錫や鉛の～よりも硬く、サイズが数μmから数十μmになることもあります。これらが軸受の油膜に混入した場合、潤滑面では摩耗形態の中で摩耗速度が最も速い切削摩耗が発生し、メタルは短期間で摩耗することが判明しています。本試料の場合は、この硫酸カルシウム濃度が高く、オイルリングの摩耗と推定される鉄も検出されており、さらにメタル主成分の錫が検出されたことから、以下のことが推定されます。オイルリングの摩耗の影響で燃焼ガスがエンジンオイルに混入する割合が増加し、燃焼ガス中の硫黄分とエンジンオイル中のカルシウムによる中和反応で生じる硫酸カルシウム量が増加することによって、メタル摺動面にそれらが噛み込む確率も増し、その結果、メタルの切削摩耗が生じた可能性があります。銅を使用した箇所の溶出・摩耗油中金属元素の結果表に示すように、銅がppm検出されました。汚染度計数汚染度計数汚染度はNAS級以上と汚染されていました。フィルタ表面の異物観察で金属片、鉄錆、すす等が観察されたことから、汚染度が高い要因は、摩耗粒子、すす、そして外部混入異物の影響と思われます。粒度分布粒度分布は.～μmの範囲にあり、.μmにピークが確認されました。水分はppmと当社推奨の管理限界値を超えていました。今後、水分の影響でエンジン内部に錆が発生し、その影響で摩耗が発生する懸念があります。対象設備は継続使用可能な状態にあるものの、摩耗が進行することが懸念されるため、以下の対策が必要です。次回点検でオイルリングの点検エンジンオイルの添加剤であるカルシウムが、反応生成物として高濃度に検出されていることから、オイルリングが摩耗し燃焼ガスや未燃焼ガスがエンジンオイルに混入した可能性が高いと推定されます。次回の点検ではオイルリングの摩耗状態の点検を推奨します。更油或いは部分更油による水分濃度の調整水分の影響により金属表面で腐食摩耗が発生し、発生した鉄錆等の粒子が潤滑部に噛み込み摩耗が進行することがありますので、更油或いは部分更油などにより相対的に水分濃度を低くするなどの方法を推奨します。定期的な分析エンジン内部の摩耗の進行を監視するため、定期的に分析を実施し、摩耗の進行状況を確認することを推奨します。
報告№109-09136 報告№111-00619 | 分析№109-001160 分析№111-002958 | 111-002958 | グリースは継続使用可能な状態にあると判断します。グリースのちょう度、滴点、酸価、IRの各データは良好でした。
報告№109-09136 報告№112-00597 | 分析№109-001160 分析№112-002507 | 112-002507_date130306 | 分析の結果、本試料および汚染状態は全て良好な範囲にあり、継続使用可能な状態にあると判断します。粘度、酸価、有機物・有機化合物、酸化安定度の各データは良好でした。尚、別紙酸化安定度の減少傾向から油の余寿命を求めた結果、今回の採油日からの使用可能期間は約年ヶ月であることが分かります。水分濃度は、継続使用可能な範囲にありました。
報告№109-09136 報告№112-00368 | 分析№109-001160 分析№112-001535 | 112-001535_date130125 | ポンプ軸受とグリースは、継続使用可能な状態であるため、分解点検の必要はないと判断します。但し、今後も摩耗の進行を傾向監視するため、以下の対策を推奨します。定期的な分析定期的な分析を実施することにより、データの変化から異常の兆候を早期に発見することが可能となります。今後懸念される摩耗の進行を監視するため、定期的に分析を実施することを推奨します。新グリースとの比較による評価グリースの物理的性状を示すちょう度、滴点、酸価のデータは新グリースデータを基準として評価しています。今回はグリース名が不明であったため判断できませんでしたが、今後評価する場合は、使用している新グリースを同時に分析することをご検討下さい。はフェログラフィーおよびSOAP-Tの結果から総合的に判断した結果、傾向管理が必要な状態にあると考えられます。フェログラフィー【定性分析：摩耗粒子および摩耗形態観察】分析結果から比較的多く観察された粒子は、以下の通りでした。正常な摩耗粒子・潤滑状態が正常なマイルド摩耗により発生。疲労摩耗粒子・繰返し応力を受けて発生。Iカップリング発光分光分析【SOAP-T】検出された金属元素から発生箇所を推定すると、以下の通りでした。鉄、鉛、銅、アンチモン、錫・軸受等リン、亜鉛、カルシウム、バリウム、ナトリウム、アンチモン・添加剤、増ちょう剤、外部混入異物グリースの物理的性状新グリースとの比較による評価が必要です。ちょう度ちょう度はでした。グリース名が不明なため判定することが出来ませんでした。滴点滴点はでした。グリース名が不明なため判定することが出来ませんでした。酸価はmgKOH/gでした。IRで油劣化の兆候を示すカルボン酸の吸収が確認されていないことから、良好と判断します。水分グリースの水分濃度は一般的に.～％が適正であり、本試料の水分はppmであることから、良好の範囲にあると判断します。IRIRチャートの結果、油劣化の兆候を示すカルボン酸の吸収が確認されていないことから、良好と判断します。
報告№109-09136 報告№110-00812 | 分析№109-001160 分析№110-003865 | 110-003865 | 軸受および潤滑油は継続使用可能な状態にあると判断します。但し、油中の汚染度が高く、摩耗の進行が懸念されるため、定期的に分析を実施し、摩耗の進行状況を確認することを推奨します。本試料油は、油中粒子などの固形物は沈降して低濃度の部分を採油していると思われます。低濃度の部分を採油した場合、潤滑状態に異常が発生していても見落としてしまう可能性があります。今後の採油は、極力運転中もしくは停止直後の油槽中層部から実施されることを推奨します。
報告№106-0125 | 分析№106-00818 | 106-00818 | 濾過前の試料油を分析した結果、前回と同様に摩耗粒子形態観察で摩擦熱が高い場合に発生する球状粒子が多く観察されました。球状粒子は、異常の兆候を示す形態のパラメータで、この摩耗粒子が発生する場合、潤滑状態に注意が必要です。球状粒子の発生原因は、一般に、溶接工事、溶接作業などによる溶接スパッタの混入、電食による発生、厳しい金属接触による摩耗、が考えられます。球状粒子の発生原因が、の溶接スパッタの混入であれば、今後増加しないと思われますが、が考えられる場合は、原因を取り除かなければ球状粒子は増加すると考えられます。尚、今回の分析結果で球状粒子増加は確認されておらず、継続使用可能な状態あると判断します。
報告№108-0179 報告№108-0179 | 分析№108-01311 分析№108-01312 | 108-01312 | 分析の結果、摩耗粒子の形態観察でμmサイズの微小な疲労摩耗粒子が比較的多く観察されたことから、軸受軌道面ではマイクロフレーキングが発生しています。但し、転がり軸受の寿命の指標となるフレーキングの発生が確認されなかったことから、現在のところ、本軸受は継続使用可能と判断します。計数汚染度は当社推奨の管理限界値を超えていました。計数汚染度は当社推奨の管理限界値を超えていました。計数汚染度はNAS級以上と当社推奨の管理限界値のNAS級を超えていました。重量汚染度は.mg/mlでした。重量汚染度は.mg/mlでした。機器の潤滑状態機器の潤滑状態は正常と判断します。SOAPの結果、鉄および銅が検出されました。SOAPの結果、摩耗により発生する鉄および銅、油の添加剤成分であるリンが検出されました。D－SOAPの結果、鉄が検出されました。D－SOAPの結果、摩耗により発生する鉄、油の添加剤成分であるリンが検出されました。フェログラフィーの結果は良好です。異常摩耗の早期発見パラメータであるフェログラフィーのIs値がの乗と良好の範囲にあり、潤滑状態は正常と判断します。
|  | 113-001066 | 潤滑油は、粘度が上昇し、水分濃度が高いため、に示す対策を推奨します。対象設備は継続使用可能な状態にあると判断します。但し、将来的な摩耗進行の有無を確認するためにも傾向監視を継続することが有効です。継続分析粘度は、一端上昇し始めると劇的に上昇することもあるため、今後は比較的短い周期で傾向監視を実施することが大切です。継続的な分析を推奨します。水分濃度の調整発錆予防のため、遠心分離機による水分除去や部分更油による水分濃度の相対的低下を推奨します。摩耗進行の監視クランクメタル、ピストンリングなどの摩耗の進行を監視するために、定期的に分析を実施し、進行状況を確認されることを推奨します。はフェログラフィーおよびSOAPの結果から総合的に判断した結果、継続使用は可能ですが、今後の機器の機能を確認するためにも傾向管理が有用と考えます。フェログラフィー【定量分析：Is値】Is値は異常摩耗の早期発見パラメータのつで、摩耗程度を定量化するために用います。今回のIs値はの乗と、やや高い値でした。フェログラフィー【定性分析：摩耗粒子および摩耗形態観察】分析結果から観察された代表的な粒子は、以下の通りでした。鉄錆、砂等・外部から混入したと考えられます。Iカップリング発光分光分析【SOAP】検出された金属元素から発生箇所を推定すると、以下の通りでした。鉄、鉛、銅、錫・エンジン部品リン、亜鉛、カルシウム、マグネシウム、ホウ素・添加剤アルミニウム、ケイ素・外部混入異物銅を使用した箇所の溶出・摩耗SOAPの結果、銅が検出されたことから、銅を使用した箇所の溶出・摩耗が発生していると思われます。亜鉛系添加剤を使用している潤滑油で銅が検出される場合、潤滑系統内でこれらの金属が亜鉛系添加剤の影響により溶出することが知られています。今回の検出は、この溶出と摩耗との双方によるものと考えられます。今後、別紙鉱油の酸化に対する金属触媒の影響に示すように濃度の増加に伴い酸化速度が速まる可能性があります。IR酸化度、塩基価は良好でした。粘度粘度は、mm/sと新油値のmm/sに比較して粘度変化率が+％となっており、当社推奨の管理限界値である±％を超えていました。粘度の上昇要因は、別紙エンジンオイルの粘度上昇メカニズムをご覧ください。水分はppmと当社推奨の管理限界値を超えていました。今後、水分の影響で機関内に錆が発生し、その影響で摩耗が発生する懸念があります。
報告№102-6010 | 分析№102-00229 | 102-00229 | 本軸受は今年月から使用を開始し、運転時間が不明ではあるものの使用開始後ヶ月経過しているため、潤滑油中の摩耗濃度は平衡濃度に到達していると思われます。考察は、このことを前提にいたします。分析の結果、フェログラフィーを除く項目は良好でした。フェログラフィーの結果、摩耗の過酷度を示すIs値は.と良好の範囲にあるものの、摩耗粒子の形態観察の結果、外部から混入した砂、鉄錆、又、それらの影響で発生している切削粒子がやや多く見られます。油中に固い異物がある場合、樹脂軸受はその影響で摩耗しやすくなることが研究の結果から知られております。現在のところ、樹脂軸受に含まれているモリブデンが検出されていないことから、樹脂軸受の摩耗は、発生していないものと思われますが、今後、砂や摩耗粒子等の硬い異物により摩耗が発生する可能性が高いため、運転時間が時間以上経過したら、なるべく早い時期に再度分析し、摩耗の進行状況を確認されることを推奨します。
報告№109-09136 報告№111-00738 | 分析№109-001160 分析№111-003760 | 111-003760 | 潤滑油は継続使用可能な状態にあると判断します。重量汚染度は良好でした。粘度、水分、酸価の各データは良好でした。酸価が.mgKOH/gと新油値の.mgKOH/gに比較して高いのは、年月に投与したTS－の影響であり、異常ではありません。
報告№109-09136 | 分析№109-001160 | 113-002385 | 潤滑油および減速機は継続使用可能な状態にあると判断します。但し、今後の摩耗推移を確認するためにも傾向監視を継続することが有効です。定期的な分析今後の摩耗推移を監視するため、定期的な分析実施を推奨します。新油の分析粘度、酸価は、油の性能を評価するパラメータの一種です。油の性能低下は、新油との比較が必要なことから、未使用油の提供および分析による比較評価を推奨します。異常摩耗の早期発見のパラメータであるIs値は、レベルと正常です。但し、潤滑部の摩耗が認められたため、定期的に潤滑油分析を実施し、摩耗推移を監視することが有用と考えます。フェログラフィーで比較的多く観察された粒子は、以下の通りです。正常な摩耗粒子・潤滑状態が正常なマイルド摩耗により発生。切削粒子・異物や金属表面の微小突起による切削摩耗により発生。疲労摩耗粒子・繰返し応力による金属疲労で発生。大型化するとフレーキングの発生が懸念されます。切削粒子は、摩擦面が将来的に異常摩耗へ進展する可能性を示唆しているため、傾向監視が有用と思われます。詳細は、別紙傾向監視が必要な摩耗粒子をご覧ください。粘度粘度はmm/sでした。新油との比較による評価が必要です。水分は.ppmと当社推奨の管理限界値以下であり、良好です。酸価は.mgKOH/gでした。新油との比較による評価が必要です。
報告№109-09136 報告№111-00393 | 分析№109-001160 分析№111-001871 | 111-001871_date111122 | 潤滑油および軸受は継続使用可能な状態にあると判断します。但し、今後も摩耗の進行を傾向監視するため、以下の対策を推奨します。更油或いは濾過油中の汚染度が高いことから、観察された摩耗粒子や異物等が軸受軌道面に噛み込み摩耗が進行することが懸念されるため、至急、更油或いは濾過を推奨します。定期的な分析摩耗の進行を監視するため、定期的に分析を実施し、摩耗の進行状況を確認することを推奨します。フェログラフィー異常摩耗の早期発見パラメータとして摩耗粒子を定量化して評価するフェログラフィーのIs値は、潤滑状態が厳しいの乗でした。摩耗粒子の形態で比較的多く観察された粒子は、潤滑状態が正常な場合に発生する摩耗粒子局部的に高圧・高温となる場合に発生するフリクションポリマ外部から混入したと思われる鉄錆等でした。これらの摩耗粒子が観察された場合、潤滑部で発生している摩耗形態は、正常なマイルド摩耗であり、そして局部的ではあるものの高圧・高温の箇所が発生していることも分かります。フリクションポリマは、潤滑油が軌道面に押し込められ高圧状態になると同時に、圧縮熱により高温状態になった結果、基油自身が重合反応を起こし生成することが知られています。そのため、高圧高温状態の解消がなされなければ、潤滑油の劣化が進行し、粘度上昇に因る潤滑異常に進展する場合があります。電子顕微鏡・X線マイクロアナリシス観察された粒子をSEM・XMAで詳細に分析した結果、粒子には鉄、クロムが比較的多く含まれており、成分割合から粒子は主にベアリング軌道面から発生していると推定できました。Iカップリング発光分光分析供試の潤滑油を分析した結果、検出された金属元素は、SOAP-Tの結果表に示すように、鉄、鉛、銅、クロム、錫、リン、亜鉛、カルシウム、バリウム、ナトリウムでした。検出されたこれらの金属元素から発生箇所を推定すると鉄、鉛、銅、クロム、錫、亜鉛・軸受等リン、カルシウム、バリウム、ナトリウム・外部混入異物であると思われます。このうち、機械部品が摩耗したと思われる元素はのグループです。計数汚染度、重量汚染度は共に当社推奨の管理限界値を超えていました。フィルタ表面の異物観察で表面が茶褐色で鉄錆、砂等が観察されたことから、汚染度が高い要因は、摩耗とスラッジ、そして外部混入異物の影響と思われます。粘度、水分、酸価、IR、RBOTの各データは良好でした。尚、別紙RBOTの減少傾向から油の余寿命を求めた結果、本試料は直近の更油から起算して稼働日数が年月まで使用可能であることが分かります。
報告№109-09249 報告№111-00569 | 分析№109-001747 分析№111-002652 | 111-002652 | 潤滑油は継続使用可能な状態であり、また運転中における潤滑状態も正常であったものと判断します。本試料油は、汚染や摩耗に関するデータが異常として出やすいドレンバルブから採油されたにもかかわらず、分析の結果は全ての分析項目の値が当社推奨の管理基準値を満たしており、新油分析値との比較結果も問題となる値はありませんでした。分析結果特性低下特性低下に係るパラメータの分析結果は良好と判断します。粘度粘度はmm/sと新油値mm/sに対する粘度変化率は+％で、当社推奨の管理限界値である±％以内にあり、良好と判断します。全酸価添加油の全酸価は、油メーカによって初期値が違うため統一した管理基準を設定するのが困難であることから、当社では管理限界値を設定しておらず、新油分析値との比較及び他の分析項目の結果より全酸価の状態判断を行います。その結果、全酸価は.mgKOH/gと新油値.mgKOH/gに比較して変化はないことから、良好と判断します。酸化安定度酸化安定度はminであり、当社推奨の管理限界値のmin以上であることから良好と判断します。有機物・有機化合物有機物・有機化合物は、IRチャートによる新油分析値との比較の結果、cm-付近に劣化の兆候を示すカルボン酸の吸収が確認されていないことから、良好と判断します。色相はL.であり、新油値のL.に比較して変化はないことから、良好と判断します。汚染に係るパラメータの分析結果は良好と判断します。水分はppmであり、当社推奨の管理限界値の以下であることから良好と判断します。汚染粒子数はNAS級であり、当社推奨の管理限界値のNAS級以内であることから良好と判断します。汚染度物重量は.mg/mlであり、当社推奨の管理限界値のmg/ml以内であることから良好と判断します。摩耗運転中における潤滑状態は正常であったものと判断します。異常摩耗の早期発見パラメータであるフェログラフィーのIs値がのマイナス乗と当社基準値と比較して良好の範囲にあったことから潤滑箇所の潤滑状態は正常と判断します。金属濃度SOAP法により金属濃度を測定した結果、金属元素は検出されなかったことから、潤滑箇所で発生する金属接触による摩耗や、外部からの異物などの混入は見られず良好と判断します。金属濃度酸溶解法により金属濃度を測定した結果、外部からの異物などが混入したと思われるカルシウム、ナトリウムが共にと僅かに検出されましたが良好と判断します。
|  | 9800061 | 材料 摩耗粒子の色 シリンダ 炭素鋼 紫～青 ピストンリング 鋳鉄 部分的に淡黄色
報告№109-09136 報告№113-00462 | 分析№109-001160 分析№113-001887 | 113-001887 | 潤滑油は継続使用可能な状態にあると判断します。前回同様に粘度、全酸価、IR、RBOTの各データは良好でした。尚、別紙RBOTの減少傾向から油の余寿命を求めた結果、本試料は前回から起算して年月まで使用可能であることが分かりました。前回同様に水分は良好でした。
報告№109-09094 報告№109-09094 | 分析№109-000955 分析№109-000955 | 109-000955_100127 | 分析の結果、有機物・有機化合物で検出されたピークには新グリースと異なるピークが検出されました。グリース名が違うか、或いは、異種グリースが混入した可能性が考えられますので、グリース名、異種グリース混入の可能性を確認する必要があります。≪状態監視とパラメータ≫分析の目的および各分析のパラメータは以下の通りです。特性低下目的：グリースの分析結果から、グリースの物理的性状や劣化傾向などを確認する。全酸価JISK赤外線吸収スペクトルJISKちょう度JISK滴点JISK摩耗目的：グリース中の摩耗粒子を分析する事により、回転・摺動部の潤滑状態、摩耗劣化の程度、余寿命などを解析する。摩耗診断電子顕微鏡観察JISKX線マイクロアナリシス油中金属濃度）JISK≪分析結果≫特性低下全酸価：良好全酸価.mgKOH/gは新油値の.mgKOH/g以内にあることから問題は無いと判断します。赤外線吸収スペクトル：良好ちょう度：良好ちょう度値と当社推奨の管理限界値であるから以内に留まっています。滴点：良好滴点はと新油値のに比較し高いものの問題は無いと判断します。摩耗摩耗診断電子顕微鏡観察・X線マイクロアナリシス：今回は実施していません。油中金属濃度：今回は実施していません。
報告№108-0075 報告№108-0027 | 分析№108-00429 分析№108-00126 | 108-00126 | 本試験は、トライボ診断を実施し、軸受の潤滑状態、汚染状況、油の劣化状態を確認することを目的としました。【軸受の潤滑状態】トライボ診断の結果、転がり軸受の寿命の指標となるフレーキングの発生が確認されていないことから、現在のところ、ベアリングは継続使用可能な状態にあると判断します。但し、異常摩耗の早期発見パラメータであるフェログラフィーのIs値がの乗と高く、摩耗粒子形態観察でμmサイズの疲労摩耗粒子が観察されたことから、軸受軌道面ではマイクロフレーキングが発生していることが確認されました。更にフィルタ表面の異物を観察した結果、金属片、外部から混入したと思われる鉄錆、砂等が観察されたことから、今後これらの異物が転がり軌道面に噛み込み、転がり軸受の寿命の指標となるフレーキングに進展することが懸念されるため、定期的に分析を実施し、摩耗の進行状況を確認することを推奨します。【油の汚染状況】計数汚染度がナトリウム級以上と当社推奨の管理限界値を超えており、重量汚染度がmg/mlでした。【油の劣化状態】油の劣化状況を確認するために実施した全酸価、IRを除く項目は良好でした。全酸価が新油の.mgKOH/gに比較して.mgKOH/gと高く、IRの結果で新油スペクトルと異なるピークが確認されたことから、異種油の混入、或いは、油名が違う可能性がありますので、ご確認ください。尚、今回の採油は停止中の採油であるため、運転中の採油に比較して汚染度は高目に出ている可能性があります。次回採油のタイミングは、粒子の沈降の影響を極力抑え、油中粒子が均一な分散状態に近い状態で採油が実施できるように、対象設備の運転中、または停止直後に採油を実施されることを推奨します。
|  | 113-001468 | 分析の結果、潤滑油の劣化はなく、データが高濃度に出る可能性がある採油条件にもかかわらず汚染度は良好な範囲にあることから、継続使用可能と判断します。最適な採油方法本試料油は、機器停止中にドレンバルブから採油されているため、分析データが高濃度に出ていると推定されます。正確なデータによる診断を行うためにも、今後の採油は、極力運転中もしくは停止直後の油槽中層部から実施されることを推奨します。は良好でした。粘度粘度は、mm/sと、新油値のmm/sに比較して粘度変化率が-.％となり、当社推奨の管理限界値である±％以内であり、良好と判断します。水分はと当社推奨の管理限界値以下であり、良好と判断します。酸価は、.mgKOH/gと新油値.mgKOH/g以下であり、良好と判断します。は良好でした。計数汚染度計数汚染度はNAS級と当社推奨の管理限界値NAS級以下であり、良好でした。重量汚染度は.mg/mlと当社推奨の管理限界値mg/ml以下であり、良好でした。光学顕微鏡写真重量汚染度で濾過したフィルタ表面上の夾雑物を光学顕微鏡で観察した結果、金属片、鉄錆、砂等が観察されました。
報告№109-09136 報告№112-00747 | 分析№109-001160 分析№112-003374 | 112-003374 | 油の劣化は確認されず、汚染度も良好な範囲にあることから、潤滑油は継続使用可能な状態にあると判断します。減速機減速機は継続使用可能な状態にあると判断します。但し、フレッティング摩耗が確認されたことから、将来的な摩耗進行の有無を確認するためにも傾向監視を継続することが有効です。定期的な分析今後懸念されるフレッティング摩耗の進行を監視するため、定期的に分析を実施することを推奨します。バックラッシによる評価トライボ診断では、バックラッシの増加量を分析結果から計算できますので、構造が確認できる図面、ギヤの形式、歯形、モジュール、歯数、歯幅をお知らせ下さい。計算結果をご報告いたします。フェログラフィーおよびSOAP/D-SOAPの結果から総合的に判断した結果、ギヤ歯面および軸受は健全であり、継続使用可能と評価できますが、引続きギヤおよび軸受の機能が保持されていることを確認するためにも、潤滑油診断による傾向管理が有用と考えます。フェログラフィー【定量分析：Is値】Is値は異常摩耗の早期発見パラメータのつで、摩耗粒子を定量化するために用います。Is値は前回のの乗から乗に低下し、低い値でした。フェログラフィー【定性分析：摩耗粒子および摩耗形態観察】分析結果から比較的多く観察された粒子は、以下の通りでした。赤錆・フレッティングにより発生。砂等・外部から混入したと考えられます。観察された摩耗粒子の中でも赤錆は、将来的な摩耗の進行に繋がる可能性を示唆しているため、傾向監視が必要と思われます。フレッティングは、・軸と転がり軸受の内輪内面・軸受箱と転がり軸受の外輪外面・転がり軸受の軌道輪と転動体・ギヤ歯面の箇所で発生する可能性があります。フレッティング粒子は酸化して硬いため、軸受軌道面やギヤ歯面に噛み込んだ場合はその傷が疲労剥離の起点となり、疲労摩耗へと進展することが想定されます。Iカップリング発光分光分析【SOAP/D-SOAP】検出された金属元素から発生箇所を推定すると、以下の通りでした。鉄、銅、錫、亜鉛・ギヤ歯面、軸受等リン・添加剤カルシウム、バリウム、アルミニウム、ケイ素、ナトリウム、ホウ素・外部混入異物計数汚染度は、前回に比較してNAS級からNAS級にランク低下し、良好でした。粘度、水分、酸価、IRの各データは、前回同様に良好でした。
報告№109-09249 報告№110-00306 | 分析№109-001747 分析№110-001360 | 110-001360 | 油中金属の分析は、試料油を以上の高温で発光させた光を分光器で分光し、金属固有の波長から元素を特定するとともに、光の強度から濃度を求めるIカップリング発光分光分析法を用います。また摩耗状態は、SOAP法により求めた金属成分と濃度に、フェログラフィー法による早期発見パラメータであるIs値と摩耗粒子分析とを加味し、さらに摩耗粒子の形態により摩擦面で発生している摩耗機構を推定して総合的に判断します。Iカップリング発光分光分析供試のディーゼルエンジン油を分析した結果、検出された金属は油中金属元素の結果表に示すように、鉄、鉛、ニッケル、錫、リン、亜鉛、カルシウム、ナトリウム、マグネシウムでした。これら検出された金属元素から発生箇所を推定すると、鉄、鉛、ニッケル、錫・軸受等リン、亜鉛、カルシウム・オイル添加剤ナトリウム、マグネシウム・外部混入異物であると思われます。このうち、機械部品が摩耗したと思われる元素はのグループです。フェログラフィー摩耗粒子分析結果から観察された粒子は、潤滑状態が正常な場合に発生する摩耗粒子異物の切削作用で発生する切削粒子でした。潤滑状態と摩耗形態異常摩耗の早期発見パラメータとして摩耗粒子を定量化して評価するフェログラフィーのIs値は、潤滑状態がやや厳しいの乗となっていました。摩耗粒子の観察結果から潤滑部では正常な潤滑状態であるマイルド摩耗と異物による切削摩耗が発生していることが分かりました。・切削摩耗転がり軸受に切削摩耗が発生している場合、軸受の寿命が分の程度に低下することが知られており、定期的なトライボ診断による状態監視が必要と考えます。また、切削摩耗発生の原因となる混入異物が残留している場合、この異物により切削摩耗が継続して発生する可能性があります。水分は良好でした。粘度、全塩基価、酸化安定度、有機物・有機化合物の各データは良好でした。潤滑油および軸受は継続使用可能な状態にあるものの、以下の対策が必要です。定期的な分析今後、摩耗の進行を監視するため、定期的に分析を実施することを推奨します。分析結果特性低下特性低下に係るパラメータの分析結果は良好と判断します。粘度粘度は.mm/sと新油値.mm/sに対する粘度変化率は+％で、当社推奨の管理限界値である±％以内にあり、良好と判断します。全塩基価全塩基価はmgKOH/gであり、当社推奨の管理限界値のmgKOH/g以上にあることから良好と判断します。酸化安定度酸化安定度はminであり、当社推奨の管理限界値のmin以上であることから良好と判断します。有機物・有機化合物有機物・有機化合物は、IRチャートによる新油分析値との比較の結果、cm-付近に劣化の兆候を示すカルボン酸の吸収が確認されていないことから、良好と判断します。色相はLであり、新油値のLに比較して大きな変化はないことから、良好と判断します。汚染に係るパラメータの分析結果は、水分は良好でした。水分はppmであり、当社推奨の管理限界値の以内にあり、良好と判断します。汚染粒子数はNAS級でした。汚染度物重量はmg/mlでした。摩耗フェログラフィーによる摩耗粒子の観察の結果、潤滑状態が正常な場合に発生する摩耗粒子、異物の切削作用で発生する切削粒子が比較的多く観察されました。異常摩耗の早期発見パラメータであるフェログラフィーのIs値がの乗とやや高く、摩耗粒子の形態観察の結果、潤滑状態が正常な場合に発生する摩耗粒子、異物の切削作用で発生する切削粒子が比較的多く観察されました。金属濃度SOAP法により金属濃度を測定した結果、潤滑箇所で発生する金属接触によって検出される鉛がppm、ニッケルがppm、錫がppm、油の添加剤成分であるリンが、亜鉛がppm、カルシウムがppm、外部から混入したと思われるナトリウムがppm検出されました。金属濃度酸溶解法により金属濃度を測定した結果、潤滑箇所で発生する金属接触によって検出される鉄が、油の添加剤成分であるリンが、カルシウムが、マグネシウムが検出されました。
|  | 113-001495 | 主ポンプC側軸受は使用可能な状態であり、分解点検で軸受部品を交換する必要はないと判断します。定期的なトライボ診断実施今後の適切な分解点検時期を見出すためにも、定期的な分析による傾向監視により、軸受の潤滑と摩耗の進行状態を確認するよう推奨します。はフェログラフィーおよびSOAP-Tの結果から総合的に判断した結果、継続使用は可能ですが、今後の摩耗進行を確認するためにも傾向管理が有用と考えます。フェログラフィー【定性分析：摩耗粒子および摩耗形態観察】観察された代表的な摩耗粒子は、以下の通りでした。黒錆・潤滑状態がやや厳しい凝着摩耗により発生。局部的に金属接触が厳しく、且つ、高い摩擦熱が発生していると考えられます。黒錆は、凝着摩耗に分類されます。この摩耗粒子は、油膜切れによる軸受軌道面での金属同士の接触時に起こる高い摩擦熱によって鉄が酸化され発生します。この状態が継続した場合、軸受軌道面で焼付が発生し、設備の損傷に至る場合があります。Iカップリング発光分光分析【SOAP-T】検出された金属元素から発生箇所を推定すると、以下の通りでした。鉄、鉛、銅、クロム、アンチモン、ニッケル、錫・軸受等リン、亜鉛、カルシウム、バリウム、アルミニウム、ケイ素、ナトリウム、マグネシウム、モリブデン・添加剤、増ちょう剤、外部混入異物
報告№109-09448 報告№110-00231 | 分析№109-002802 分析№110-000864 | 110-000864 | 摩耗状態摩耗状態は、潤滑油中に含まれる金属成分と濃度を調査し、その結果で評価します。金属元素と濃度の分析は、試料油を以上の高温で発光させ、その光を分光器で分光し、分光によって得られた光の強度と金属固有の波長とから元素を特定するIカップリング発光分光分析法を用います。今回の試料はディーゼルエンジン油でしたが、検出された金属元素は、SOAPの結果表に示すように、鉄、鉛、銅、クロム、アンチモン、錫、リン、亜鉛、カルシウム、バリウム、アルミニウム、ケイ素、ナトリウム、マグネシウム、ホウ素でした。これら検出された金属元素から発生箇所を推定すると、鉄、鉛、銅、クロム、アンチモン、錫・エンジン部品リン、亜鉛、カルシウム、ホウ素・オイル添加剤バリウム、アルミニウム、ケイ素、ナトリウム、マグネシウム・外部混入異物であると思われます。このうち、機械部品が摩耗して検出される元素はのグループです。検出された金属粒子を観察した結果、観察されたのは正常な潤滑状態で発生する摩耗粒子と、金属接触が厳しく、且つ、摩擦熱が高い場合に発生する黒錆であったことから、粒子は、正常な潤滑状態のマイルド摩耗と、やや厳しい摩耗形態の凝着摩耗で発生していることがわかりました。一方、異常摩耗の早期発見パラメータであるフェログラフィーのIs値は、潤滑状態がやや厳しいの乗となっており、金属元素から推定するとシリンダ、ピストンリング、カムロール、クランクメタル等の潤滑部がやや厳しい潤滑状態にあると考えられました。・カルシウムなどの析出油中金属濃度を発光分光法による分析で固形分のカルシウムがppm検出され、また鉄もppm、そして僅かですが銅も検出されました。エンジンオイル中に検出されるカルシウムは、燃焼ガス中に含まれている硫黄分と反応して微小サイズの硫酸カルシウム、いわゆる石膏が生成されます。この硫酸カルシウムは、モース硬度がとコンロッドやクランクメタルの主成分である錫や鉛の～と同等の硬さで、サイズは数μmから数十μmになることもあります。これらが軸受の油膜に混入した場合は、潤滑面では摩耗形態の中で摩耗速度が最も早い切削摩耗が発生し、メタルは短期間で摩耗することが判明しています。本試料の場合は、この硫酸カルシウム濃度が比較的高く、また鉄も検出されています。さらにメタル主成分の錫が検出されたことから、硫酸カルシウム等が軸受摺動面に噛み込み、ミクロの切削バイト効果によりメタルの切削摩耗が発生していると推定できます。潤滑油中の固形分としてのカルシウムは、オイルリングやトップリングが正常であれば検出されないものですが、オイルリングなどが摩耗していると、燃焼ガスや未燃焼ガスが燃焼室から潤滑油中に入り易くなると思われます。・銅と鉛を使用した箇所の溶出・摩耗ごく僅かですが、銅と鉛を使用した部分の溶出・摩耗が発生しています。亜鉛系添加剤を使用している潤滑油では、添加剤の反応の結果で銅を溶出させることが知られています。今回検出された銅と鉛は、この添加剤の反応による溶出と、油膜に入り込んだ異物によるメタル摩耗の両方で発生していると考えられます。ディーゼルエンジンのメタルは、設計上、油膜が正常に形成される流体潤滑が基本であることから、通常の使用においてはメタルは摩耗しにくいと思われますが、今回の分析結果ではごく微量ではあるものの、銅合金に鉛を～％加えたケルメットと思われるメタル成分が検出されました。これは、メタルの潤滑部が流体潤滑になりにくい部分のあることを示唆していると考えることが出来ます。流体潤滑になりにくい状況としては、起動・停止回数が多く、油膜が切れた状態から始動することがある潤滑油中に異物が多い粘度低下が起きて油膜が薄くなる運転中に油膜が薄くなるような振動が発生するなどが考えられますが、本試料油の場合、摩耗粒子と潤滑油の基本特性の分析結果から、とが主な原因であると推定されます。尚、の原因となっているのはオイルリングの摩耗が関与していると思われます。水分はppmと当社推奨の管理限界値を超えていました。今後、水分の影響でエンジン内部に錆が発生し、その影響で摩耗が発生する懸念があります。全酸価はmgKOH/gと新油値mgKOH/gに比較して高く、IRの結果でも油劣化の兆候を示すカルボン酸と思われる吸収がcm-近傍に確認されました。エンジンオイルを分析した結果、油劣化が進行しつつあると考えられますので、更油を計画することを推奨します。更油に際しては、硫酸カルシウムの粒子を出来る限り除去するため単にエンジンオイルを更油するだけではなく、いわゆるフラッシングオイルでエンジン内部を十分清浄にし、その後更油をすることが必要です。オイルリングやトップリングの摩耗が進行していることが懸念されます。この影響により硫酸カルシウムが生成され、軸受メタルの摩耗に進展する場合がありますので、オイルリングとトップリングの点検を推奨します。水分は当社推奨の管理限界値を超えていました。粘度粘度はmm/sと新油値mm/sに比較して、粘度変化率は+％で、当社推奨の管理限界値内にあり、良好と判断します。水分はppmと当社推奨の管理限界値のを超えていました。全酸価全酸価はmgKOH/gと新油値mgKOH/gに比較して高く、劣化が始まっている可能性があります。全塩基価全塩基価は.mgKOH/gと当社推奨の管理限界値mgKOH/g以上であることから、良好と判断します。IRIRの結果、油劣化の兆候を示すカルボン酸のピークが若干確認されました。計数汚染度計数汚染度はNAS級と汚染されていました。重量汚染度は.mg/mlでした。粒度分布粒度分布は.～.μmの範囲にあり、.μmにピークが確認されました。機器の潤滑状態SOAPによる油中金属濃度の結果、油の添加剤成分であるカルシウムが比較的多く検出されました。SOAPによる油中金属濃度SOAPによる油中金属濃度の結果、鉄、鉛、銅、油の添加剤成分であるリン、亜鉛、カルシウム、ホウ素、外部から混入したと思われるケイ素、ナトリウム、マグネシウムが検出されました。SOAPによる油中金属濃度SOAPによる油中金属濃度の結果、鉄、鉛、銅、クロム、アンチモン、錫、油の添加剤成分と思われるリン、亜鉛、カルシウム、外部から混入したと思われるバリウム、アルミニウム、ナトリウム、マグネシウムが検出されました。摩耗粒子診断摩耗粒子診断の結果、異常摩耗の早期発見パラメータであるIs値がの乗とやや高く、潤滑状態が正常な場合に発生するマイルド摩耗粒子、金属接触が厳しく、且つ、摩擦熱が高い場合に発生する黒錆が比較的多く観察されました。
報告№108-0008 報告№108-6500 | 分析№108-00042 分析№108-00025 | 108-00025 | 精点Aを実施した結果、摩耗は安定し、潤滑油も継続使用可能と判断します。これらのことは、前回に比較して、計数汚染度はランク減少し、SOAP／D－SOAPの鉄および錫濃度に変化がないこと異常摩耗の早期発見パラメータであるフェログラフィーのIs値がの乗と良好の範囲にあることを示す粘度、水分、全酸価、IR、RBOTの各データが良好の範囲にあること以上のことから判断しました。
報告№109-09156 報告№109-09156 | 分析№109-001289 分析№109-001289 | 109-001289 | 泡立ち試験の結果は、-と新油値が-であるのに比較して高い値となっていたことから消泡性能が低下していることが分かりました。消泡性の性能が低下していることが確認されたことから、今後の使用状況によっては油の酸化劣化が進行したり、ギヤ歯面およびベアリング軌道面で油膜切れが発生したりする場合があるため、消泡剤の添加による消泡性能の改善など何らかの対応が必要になると思われます。尚、を示す粘度、水分、全酸価の各データは、全てが良好の範囲あることから消泡性能の改善により継続使用が可能と判断します。消泡性能の改善は、添加する消泡剤の効果をテストにより確認する必要がありますので、必要な場合は当社営業担当者までお知らせ下さい。機器の潤滑状態潤滑状態の異常の早期発見パラメータである潤滑状態指数は、の乗と濾過設備のない機器であれば正常な潤滑状態にあると判断できます。当該機の潤滑系は、油中汚染粒子を濾過するフィルタが設置されているため、別紙インライン・オフラインフィルタの影響に示すとおり、潤滑状態が異常となり大型の摩耗粒子が発生したとしても発生した粒子の大部分が捕捉されてしまい、結果として正常な潤滑状態にあると誤認してしまう可能性があります。そのため、フィルタの影響を考慮に入れLCインデックスを求めたところ、その結果は摩耗がやや厳しい状態に分類されるの乗領域となりました。計算により求めたLCインデックスがこの値であれば、ギヤおよび転がり軸受の継続使用は可能と思われます。但し、LCインデックスが前回の-から今回の乗へと潤滑状態の厳しさが上昇したことから、摩耗の進行が懸念されました。今後の状態変化を把握するためヶ月後に再度分析を実施し、疲労摩耗の進行状況を確認することを推奨します。泡立ち試験の結果、消泡性能が低下していることが確認されています。粘度は良好。粘度はmm/sと新油値mm/sに比較して、粘度変化率は.％で、当社推奨の管理限界値である±％以内にあり、良好と判断します。粘度はmm/sとなっています。粘度はmm/sとなっています。粘度指数はとなっています。粘度指数はとなっています。泡立ち試験は-となっています。泡立ち試験は-と新油に比較して高い値となっています。消泡性能が低下していることが確認されています。水分は良好。水分はppmと当社推奨の管理限界値の以下であり、良好と判断します。全酸価は良好。全酸価は.mgKOH/gと新油値.mgKOH/g以内にあり、良好と判断します。機器の潤滑状態摩耗粒子の形態観察の結果、疲労摩耗の開始時期に発生する粒子が観察されています。μm以下の疲労摩耗粒子が観察されています。異常摩耗の早期発見パラメータである潤滑状態指数がの乗と精密な濾過設備がない機器であれば、潤滑状態指数は正常の範囲にあると判断できますが、摩耗粒子の形態観察でμm以下の疲労摩耗粒子が観察されています。
報告№109-09136 報告№110-00517 | 分析№109-001160 分析№110-002350 | 110-002350 | Iカップリング発光分光分析供試のタービン油を分析した結果、SOAP／D－SOAPで鉄、鉛、銅、錫、リン、亜鉛、カルシウム、バリウム、ケイ素、ナトリウム、マグネシウムが検出されました。これらの検出された金属元素から発生箇所を推定すると鉄、鉛、銅、錫、亜鉛・軸受等リン、カルシウム、バリウム、マグネシウム、ケイ素、ナトリウム・外部混入異物であると思われます。このうち、機械部品が摩耗したと思われる元素はのグループです。ケイ素の検出SOAPでケイ素がppm検出されました。一般に、潤滑油中からケイ素が検出された場合の原因として、シリコン油或いは、シリコン系の添加剤が検出されるフェログラフィーおよびフィルタ表面の異物観察で砂が多く観察されて検出されるシリコングリースをシール部に塗布している場合、このシリコングリースが潤滑油に混入して検出されるなどが挙げられますが、今回検出が比較的高濃度であることからの可能性が考えられます。については、分析結果では確認することが出来ませんので、これに関する情報があれば提供をお願いします。銅合金を使用した箇所の摩耗銅が多く検出され、その他に錫、亜鉛、鉛、鉄が検出されていることから、青銅や鉛青銅などを使用した部分摩耗が発生している可能性が考えられます。銅合金を使用した箇所は、転がり軸受の保持器が一般的ですが、対象軸受では保持器は銅系材料は使用していないと思われます。その他の摩耗が発生しやすい箇所としては、ベアリングの押さえナットやオイルリングなどが考えられます。フェログラフィー異常摩耗の早期発見パラメータとして摩耗粒子を定量化して評価するフェログラフィーのIs値は、潤滑状態がやや厳しいの乗でした。摩耗粒子の形態観察で潤滑状態が正常な場合に発生する摩耗粒子、異物の噛み込みなどで発生する切削粒子、局部的に高圧・高温となる場合に発生するフリクションポリマが比較的多く観察されました。潤滑部では、正常なマイルド摩耗と異物などによる切削摩耗が発生し、局部的ではあるものの高圧・高温の箇所が発生していることも分かりました。フリクションポリマは、潤滑油が軌道面に押し込められ高圧状態になると同時に、圧縮熱により高温状態になった結果、基油自身が重合反応を起こし生成することが知られています。そのため、高圧高温状態の解消がなされなければ、潤滑油の劣化が進行し、粘度上昇に因る潤滑異常に進展する場合があります。計数汚染度はやや高く、重量汚染度は当社推奨の管理限界値を超えていました。フィルタ表面の異物観察で銅合金、鉄錆、砂等が観察されたことから、汚染度が高い要因は、摩耗と外部混入異物の影響と思われます。粘度、全酸価、IR、RBOTは良好でした。尚、別紙RBOTの減少傾向から油の余寿命を求めた結果、この減少傾向のまま継続使用した場合は、年月には限界値に到達すると推定されました。潤滑油および軸受は継続使用可能な状態にあるものの、摩耗の進行が懸念されるため、以下の対策を推奨します。銅合金を使用した箇所銅合金を使用した箇所をご確認下さい。仮に、ベアリング押さえナットであった場合、ナットが緩んでいる可能性があり、転がり軸受の摩耗が進行する場合もありますので、一度確認されることを推奨します。油槽内の清掃潤滑油が汚染されていることから、油槽内は汚染されていると思われます。更油をする際には、油槽内を清掃し、更油する新油もNAS級程度の清浄な潤滑油を更油することを推奨します。シリコン系のグリースや添加剤の確認シリコン系の添加剤やグリースを使用している箇所があるかについてご確認下さい。定期的な分析摩耗の進行を監視するため、定期的に分析を実施し、摩耗の進行状況を確認することを推奨します。再分析の時期を理論的に求めたところ、最短で約時間となります。この時間は、油中汚染物が均一になるために必要とする時間であり、この時間を経過すれば、油が入れ替わっていても再分析の結果から状態の傾向を確認することが可能となります。そのため、試運転などで数時間の運転が可能であれば、より的確に状況が確認できますので再分析を推奨します。また、銅系粒子が多く発生しており、この摩耗粒子により軌道面に圧痕などの損傷が発生している可能性がありますので、この影響を把握するため、振動診断を実施することを推奨します。振動診断を実施する際には、軌道面に損傷があった場合に発生する周波数にピークがないか確認されることを併せて推奨します。なお、損傷が発生した場合に確認される周波数帯は、内輪傷がHz、外輪傷がHz、転動体傷がHz近傍です。
報告№109-09136 報告№112-00363 | 分析№109-001160 分析№112-001453 | 112-001453 | 更油からの経過日数をもとに潤滑油の余寿命を評価したところ、潤滑油は定検までのヶ月間は使用可能と判断できました。次回定検時に更油を実施しない場合は、酸化安定度を知るための分析を実施し、余寿命を確認することを推奨します。酸化安定度はminであり、当社推奨の管理限界値のmin以上であることから、良好と判断します。
報告№109-09136 報告№112-00409 | 分析№109-001160 分析№112-001695 | 112-001695 | 潤滑油は継続使用可能な状態にあると判断します。但し、今後は障害予防を目的に以下の対策を推奨します。追加分析消泡性能が低下した場合、ギヤ歯面での油膜形成に影響が出て摩耗が進展することがありますので、フェログラフィーおよびSOAP-Tを追加して摩耗により発生する油中金属濃度や潤滑状態を確認することを推奨します。泡立ち試験泡立ち試験の結果は、-と新油値が-であるのに比較して高い値となっていたことから、消泡性能が低下していることが分かりました。今後の使用状況によっては油の酸化劣化が進行したり、ギヤ歯面およびベアリング軌道面で油膜切れが発生したりする場合があるため、消泡剤の添加による消泡性能の改善など何らかの対応が必要になると思われます。分析結果は良好と判断します。粘度粘度は.mm/sと新油値mm/sに比較して、粘度変化率は-％で、当社推奨の管理限界値である±％以内にあり、良好と判断します。泡立ち試験泡立ち試験は-と新油値に比較して高い値でした。水分はppmと当社推奨の管理限界値の以下にあり、良好と判断します。酸価は.mgKOH/gと新油値.mgKOH/gに比較して高いものの、IRの結果で油劣化の兆候を示すカルボン酸の吸収が確認されていないことから、良好と判断します。
報告№104-8044 報告№104-0321 | 分析№104-02040 分析№104-02292 | 104-02292 | 設備の保全適正化、コスト削減を図るため状態基準保全の導入を進めている中で、本機器はCBMによる分解点検周期の延長を行うこととしている。そこで、現在実施している振動診断法に加えて精度の高いCBMを目指しトライボ診断を実施することとした。トライボ診断の結果、軸受軌道面、転動面、保持器摺動面には異物の噛み込みにより発生した損傷や油膜切れにより発生した損傷の発生があるものの、軸受寿命の指標とされるフレーキングの発生は確認されず、現在のところは継続使用可能な状態にあると判断します。但し、損傷が起点となってフレーキングに進展するため、清浄な油を充填するとともに油槽内を念入りに清掃し、損傷発生の抑制に心がける必要があります。これらのことは、異常摩耗の早期発見パラメータであるフェログラフィーのIs値がの乗と高く、摩耗粒子の形態観察の結果、異物の噛み込みにより発生した切削粒子や厳しい金属接触により発生したシビア粒子がみられたことD－SOAPの結果、摩耗により発生した鉄がppmと多く検出されたこと計数汚染度は、汚染度が高い影響で測定不能であったこと以上のことから判断しました。今回採油が軸受油槽のドレンバルブから全量採油を実施しているため、油槽底部や配管内に長期間残留していた汚染物が採取された可能性があります。油交換を実施する際には油槽内部の清掃を念入りに実施されることを推奨します。尚、を示す粘度、水分、全酸価、IRの各データが良好であることから、この油は継続使用可能と判断します。
報告№102-0129 | 分析№102-00994 | 102-00994 | 本機器のトライボ診断するためには、摩耗の進行状況を検討する必要があります。摩耗の進行状況を考慮するためには、設備油量、軸受種類、軸受サイズ、回転数、軸受の使用時間、現在使用している潤滑油の使用時間の情報が必要ですが、今回の診断では、これらの情報が不足しており、これらのことを考慮した診断が困難ですから、診断は、採油時点での潤滑状態を確認することのみとしました。又、今回の採油が、機器停止から日間経過しているため、摩耗粒子は沈降し油槽底部に沈降していると思われます。したがって、本サンプルは、摩耗粒子が均一に分散している状態で採油した時よりも低濃度な状態になっていると考えられます。尚、機器の情報をご提供いただく際には、図面もお願い致します。分析の結果、フェログラフィー、SOAP／D－SOAPを除く項目は良好でした。フェログラフィーの結果、異常摩耗を早期に発見できるパラメータであるIs値がと良好の範囲にあるものの、摩耗粒子の形態観察の結果、外部から混入した硬い砂、鉄錆等の異物や摺動面の微小突起部の噛み込みにより発生する切削粒子、軽度の金属接触により発生するラビング粒子が見られました。切削粒子が発生する摩耗形態は切削摩耗と呼び、軸受摺動面には線状の損傷が発生します。したがって、軸受摺動面における摩耗形態は、切削摩耗により軸受表面に線状傷が発生し、その傷の影響で、金属接触が発生しシビア粒子が発生しているものと考えられます。以上のことから、軸受摺動面には線状の損傷が発生し、微小な領域で金属同士の接触が発生していると考えられます。但し、上記に示した通り、低濃度な部分を採油していること、及び、摩耗の進行状況を検討するための情報が不足しているため、損傷の程度を検討することができませんでした。尚、潤滑を示す粘度、水分、全酸価、IRの各データが良好であることから、この油は継続使用可能と判断します。
報告№107-4545 報告№108-5112 | 分析№107-02185 分析№108-03630 | 108-03630 | トライボ診断の結果、全てのデータが良好であることから、この油は継続使用可能と判断します。は良好と判断します。粘度は良好。粘度は.mm/sと新油値.mm/sに比較して、粘度変化率は+.％で、当社推奨の管理限界値である±％以内にあり、良好と判断します。粘度はmm/sとなっています。粘度はmm/sとなっています。粘度指数はとなっています。粘度指数はとなっています。水分は良好。水分はppmと当社推奨の管理限界値の以下にあり、良好と判断します。全酸価は良好。全酸価はmgKOH/gと新油値mgKOH/g以内にあり、良好と判断します。
報告№109-09136 報告№112-00589 | 分析№109-001160 分析№112-002481 | 112-002481_date130403 | 分析の結果、潤滑油の劣化は確認されていないことから、継続使用可能な状態にあると判断します。但し、油中の汚染度が高く、汚染物がギヤ歯面や軌道面に噛み込み摩耗が進行することが懸念されるため、以下の対策を推奨します。減速機分析の結果、減速機は継続使用可能な状態にあると判断します。但し、切削摩耗や疲労摩耗が発生しており、今後も摩耗の進行を傾向監視するため、以下の対策を推奨します。濾過油中の汚染度が高いことから、摩耗粒子や異物等がギヤ歯面や軸受軌道面に噛み込むことによる摩耗の進行が懸念されるため、濾過を推奨します。定期的な分析定期的に分析を実施することにより、データの変化から異常の兆候を早期に発見することが可能となります。また、今回は対象設備の初回分析であるため、あと最低でも回分析を実施し、分析データの変化から今後の分析周期を検討することを推奨します。今後、切削摩耗や疲労摩耗の進行が懸念されるため、出来るだけ早めに回目の分析を実施することを推奨します。は良好と判断します。粘度粘度は、.mm/sと新油値.mm/sに比較して、粘度変化率は-.％で、当社推奨の管理限界値である±％以内であり、良好と判断します。水分は、.ppmと当社推奨の管理限界値の以下であり、良好と判断します。酸価は、.mgKOH/gと新油値.mgKOH/g以下であり、良好と判断します。IRIRチャートの結果、新油と使用油のスペクトルパターンはほぼ一致し、また、油劣化の兆候を示すカルボン酸の吸収が確認されていないことから、良好と判断します。計数汚染度は当社推奨の管理限界値を超えていました。計数汚染度計数汚染度は、NAS級以上と当社推奨の管理限界値NAS級を超えていました。重量汚染度は、.mg/mlでした。光学顕微鏡写真重量汚染度で濾過したフィルタ表面上の夾雑物を光学顕微鏡で観察した結果、金属片、鉄錆、砂等が観察されました。はフェログラフィーおよびSOAP-Tの結果から総合的に判断した結果、継続使用は可能ですが、機器の機能を保持するためにも傾向管理が有用と考えます。フェログラフィー【定量分析：Is値】Is値は異常摩耗の早期発見パラメータのつで、摩耗粒子を定量化するために用います。今回のIs値はの乗と低い値でした。フェログラフィー【定性分析：摩耗粒子および摩耗形態観察】観察された代表的な摩耗粒子は、以下の通りでした。切削粒子・異物や金属表面の微小突起による切削摩耗により発生。疲労摩耗粒子・繰返し応力を受けて発生。フリクションポリマ・局部的に高圧・高温となる場合に発生。観察された摩耗粒子の中でも、切削粒子は、注意が必要です。減速機で切削摩耗が発生した場合、減速機内部で使用されている転がり軸受が切削摩耗により生じた軌道面の損傷が起点となって、寿命が分の程度に低下することがあることから、切削摩耗には十分注意する必要があります。切削摩耗の発生原因となる混入異物が残留している場合、この異物により切削摩耗が継続して発生する可能性があります。Iカップリング発光分光分析【SOAP-T】検出された金属元素から発生箇所を推定すると、以下の通りでした。鉄、ニッケル、錫・ギヤ、軸受等リン、モリブデン・添加剤カルシウム、アルミニウム、ナトリウム・外部混入異物バックラッシご提供いただいた減速機に関する情報からハスバ歯車の組み合わせの段減速機構であり、この歯車の構成から接触点箇所のバックラッシを求めました。尚、ギヤの情報が不明でしたので、φ減速機の情報を使用しました。ギヤのバックラッシの増加量を求めた結果、接触点箇所でバックラッシの増加量は、約.μmと推定されます。バックラッシ増加分の上限値は、メーカにより差異はあるものの、当社の推奨するバックラッシは、一般に推奨されるμmを管理目安にしています。この値に比較して十分に小さい値です。
報告№109-09136 報告№114-00301 | 分析№109-001160 分析№114-001183 | 114-001183 | 分析の結果、重量汚染度でバルブの動作障害が発生する場合に確認されるスラッジの発生は確認されませんでした。しかし、摩耗粒子の形態観察でシビア粒子が比較的多く観察されたことから、シリンダ摺動面やポンプ内部ではやや厳しい摩耗状態であると推定されます。この摩耗粒子がバルブのスプール等に噛み込み動作障害を発生された可能性が考えられます。再発を防止するには、計数汚染度をNAS級以内の清浄な状態に常に保つことでバルブの動作障害を改善できます。また、精密にバルブの動作障害の発生原因を確認するためには、以下の対策を推奨します。障害が発生していると想定されるバルブ近傍の配管内部から採油を行い、汚染物を分析して確認する障害が発生していると想定されるバルブ近傍にストレーナやフィルタ等が設置されていれば、ストレーナやフィルタの付着物を分析により確認する異常摩耗の早期発見のパラメータであるIs値は、-レベルと正常でした。但し、潤滑部の摩耗が認められたため、定期的に油の分析を実施し、摩耗推移を監視することが有用と考えます。フェログラフィーで観察された代表的な粒子は、以下の通りです。シビア粒子・潤滑状態がやや厳しい凝着摩耗により発生。極微小領域で油膜切れが発生したことを示します。計数汚染度、重量汚染度は共に良好です。粘度、水分、酸価、RBOT、IRの各データは良好です。
報告№108-5071 報告№111-00280 | 分析№108-02721 分析№111-001344 | 111-001344 | 潤滑油は継続使用可能な状態にあると判断します。但し、今後は障害予防を目的に以下の対策を推奨します。追加分析消泡性能が低下した場合、ギヤ歯面での油膜形成に影響が出て摩耗の発生が進展することがあります。今後は消泡性能低下の影響により摩耗が進展する可能性がありますので、フェログラフィーおよびSOAP-Tを追加することを推奨します。分析周期の短縮今後、全酸価の上昇が予測されますので、同様に分析周期を短縮して傾向監視を強化することを併せて推奨します。全酸価全酸価は、前回の.mgKOH/gから.mgKOH/gに上昇していました。現在のところ、IRで油劣化の兆候を示すカルボン酸の吸収が確認されていないことから継続使用可能と判断しますが、全酸価が上昇し始めていることから今後の劣化進行に注意が必要です。泡立ち試験泡立ち試験の結果は、-と新油値が-であるのに比較して高い値となっていたことから、消泡性能が低下していることが分かりました。今後の使用状況によっては油の酸化劣化が進行したり、ギヤ歯面およびベアリング軌道面で油膜切れが発生したりする場合があるため、消泡剤の添加による消泡性能の改善など何らかの対応が必要になると思われます。分析結果前回に比較して全酸価が上昇していました。泡立ち試験の結果、消泡性能が低下していることが確認されました。粘度粘度はmm/sと新油値mm/sに比較して、粘度変化率は+％で、当社推奨の管理限界値である±％以内にあり、良好と判断します。泡立ち試験泡立ち試験は-と新油に比較して高い値でした。水分は.ppmと当社推奨の管理限界値の以下であり、良好と判断します。全酸価全酸価は.mgKOH/gと新油値.mgKOH/gに比較して高いものの、IRの結果で油劣化の兆候を示すカルボン酸の吸収が確認されていないことから、良好と判断します。
報告№109-09136 報告№113-00512 | 分析№109-001160 分析№113-002147 | 113-002147 | 潤滑油は継続使用可能な状態にあると判断します。本試料油の添加剤は、一般に、タービン油に比較して極圧添加剤や摩耗防止剤などの濃度が高く、この影響でRBOT試験の結果が変動する傾向があります。そのため、タービン油と同等の精度でギヤ油を評価するには、RBOTの結果に加え、粘度、全酸価、IRなどのデータに基づき総合的に判断することが必要です。前回同様に粘度、全酸価、IR、RBOTの各データは正常であることから、潤滑は良好と判断します。尚、別紙RBOTの減少傾向から油の余寿命を求めた結果、本試料は直近の更油から起算して年月まで使用可能であると推定されます。前回同様に水分は良好と判断します。
報告№109-09136 報告№112-00660 | 分析№109-001160 分析№112-003030 | 112-003030_date130313 | 潤滑油の劣化は確認されていないものの、汚染度が高い値であることがわかりました。当該機は分解後および油入替後から今回までの稼働時間が短く、また、提供して頂いた新油が比較的高い汚染状態であることから、実機の汚染度が高い要因は、汚染度がやや高い新油を使用したことに加え、極微小領域から摩耗粒子が発生したためと思われます。減速機異物の噛み込みや金属表面の微小突起により発生する切削摩耗や繰返し応力を受けて発生する疲労摩耗が見られました。通常、継続運転している設備は、運転開始直後に金属同士がなじむ過程があり、その後正常な油膜が形成されて、問題がなければ安定期に入ります。設備の稼働率が低い場合など、停止期間が長いと潤滑油膜は殆どなくなり、再稼動する際に油膜切れを起こしやすい状態になります。今回観察された摩耗粒子は、このような状況で発生したと推定されます。しかし、これらは極微小領域に限られることから、摩耗は正常と判断できます。以上より、軸受は継続使用可能な状態にあると判断します。濾過油中の汚染度が高いことから、摩耗粒子や異物等がギヤ歯面や軌道面に噛み込むことによる摩耗の進行が懸念されるため、濾過を推奨します。定期的な分析および分析周期の検討定期的に分析を実施することにより、データの微小な変化から異常の兆候を早期に発見することが可能となります。今後、寿命予測を行うには、今回データを含め少なくとも回の分析データが必要となります。当該機は、年間稼働率が低いことから、採油の機会を検討するのは難しいところがありますが、あと最低でも回分析を実施し、寿命予測を行うと共に分析周期を検討することを推奨します。減速機の摩耗状態フェログラフィーおよびSOAP-Tのデータから総合的に解析した結果、減速機は健全であり、継続使用可能と評価できますが、引続き減速機の機能が保持されていることを確認するためにも、潤滑油診断による傾向管理が有用と考えます。フェログラフィー【定量分析：Is値】Is値は異常摩耗の早期発見パラメータのつで、摩耗程度を定量化するために用います。今回のIs値はの乗とやや高い値でした。フェログラフィー【定性分析：摩耗粒子および摩耗形態観察】分析結果から比較的多く観察された摩耗粒子は、以下の通りでした。切削粒子・異物や金属表面の微小突起に起因する切削摩耗により発生。疲労摩耗粒子・繰返し応力を受けて発生。観察された摩耗粒子の中でも切削粒子は、将来的な摩耗の進行に繋がる可能性を示唆しているため、傾向監視が必要と思われます。減速機で切削摩耗が発生した場合、減速機内部で使用されている転がり軸受が切削摩耗により生じた軌道面の損傷が起点となって、寿命が分の程度に低下することがあることから、切削摩耗には十分注意する必要があります。切削摩耗の発生原因となる混入異物が残留している場合、この異物により切削摩耗が継続して発生する可能性があります。Iカップリング発光分光分析【SOAP-T】検出された金属元素から、摩耗粒子の発生箇所は、以下のように推定できました。鉄、鉛、銅、クロム、アンチモン、錫、亜鉛・ギヤ、軸受等リン、モリブデン・添加剤カルシウム、バリウム、アルミニウム、ナトリウム、マグネシウム・外部混入異物SOAP-Tの結果、亜鉛がppm検出されました。亜鉛を使用した箇所の溶出・摩耗が発生していると思われます。亜鉛メッキ等であった場合、耐食性が低下して腐食に進展することが懸念されます。バックラッシご提供いただいた減速機に関する情報からハスバ歯車の組み合わせの段減速機構であり、この歯車の構成から接触点箇所のバックラッシを求めました。尚、不明な部分がありましたので、モジュールを、歯幅をmmと仮定しました。ギヤのバックラッシの増加量を求めた結果、接触点箇所でバックラッシの増加量は、最も大きい箇所で約.μmと推定されます。バックラッシ増加分の上限値は、メーカにより差異はあるものの、当社の推奨するバックラッシは、一般に推奨されるμmを管理目安にしています。この値に比較して十分に小さい値です。計数汚染度は当社推奨の管理限界値を超えていました。計数汚染度計数汚染度は、NAS級以上と当社推奨の管理限界値NAS級を超えていました。重量汚染度は、.mg/mlでした。光学顕微鏡写真供試油を濾過したフィルタ表面上の夾雑物を光学顕微鏡で観察した結果、茶褐色の粘ちょう物、金属片、鉄錆、砂等が観察されました。は良好と判断します。粘度新油に対する粘度変化率は+.％でした。これは、当社推奨の管理限界値である±％以内であり、良好と判断します。水分は、ppmと当社推奨の管理限界値の以下であり、良好と判断します。酸価は、.mgKOH/gと新油値.mgKOH/g以下であり、良好と判断します。IRIRチャートの結果、新油と使用油のスペクトルパターンはほぼ一致し、また、油劣化の兆候を示すカルボン酸の吸収ピークが確認されていないことから、良好と判断します。
報告№107-0366 報告№110-00060 | 分析№107-01900 分析№110-000210 | 110-000210 | 濾過前の試料油を分析した結果、粘度が.mm/sと新油のmm/sに比較して、粘度変化率は+％で、処置領域にありました。現在、ISOVGからISOVGに移行しているため異常ではなく、本試料油は継続使用可能と判断します。
報告№104-0343 報告№105-0186 | 分析№104-02363 分析№105-01266 | 105-01266_○ | トライボ診断により、機器軸受の潤滑状態、潤滑油の劣化状態を診断することを目的としました。分析の結果、観察された摩耗粒子には、油膜切れを起こして発生した凝着摩耗、異物の噛み込みにより発生する切削摩耗が見られるものの、分析結果から求めた機器の潤滑状態、潤滑油の性状が共に良好である事から現在の潤滑状態は良好な潤滑状態にあると判断します。前回と今回の分析結果からメタルの摩耗速度を判断するため、下式で摩耗速度を求め、現時点における平均的な摩耗深さを求めたところ、摩耗の深さは軸受表面から.μmであることが推定されました。y＝×-x＋.・ここでy：平均的な摩耗深さx：運転時間本軸受がこの摩耗速度で、摩耗の限界に到達する時間、いわゆる限界使用時間を試算すると、軸受の表面粗さをsとした場合の余寿命は約万時間になると推定され、摩耗速度が非常に小さいことから潤滑状態は良好な潤滑状態であることがわかります。尚、油膜切れで発生している凝着摩耗、異物の噛み込みにより発生している切削摩耗が観察されたことから、定期的にトライボ診断を実施し、摩耗の進行速度を監視することが必要と判断します。
報告№109-09129 報告№109-09129 | 分析№109-001104 分析№109-001104 | 109-001104 | 分析の結果、フェログラフィーで異常摩耗の早期発見パラメータであるIs値がの乗とやや高く、潤滑状態がやや厳しい状態にあることが分かりました。摩耗粒子の形態観察で観察された摩耗粒子は、歯面の摩耗により発生した鉄系摩耗粒子がもっとも多く観察されました。今後さらに摩耗が進行することが懸念されます。また、これらの摩耗粒子が転がり軸受に噛み込んだ場合、噛み込み傷が基点となって転がり軸受の寿命の指標となるフレーキングへの進展が懸念されます。定期的に分析を実施し、摩耗の進行状況を確認することを推奨します。分析周期は、理論的に計算したところ、運転時間が時間以上経過すれば、摩耗の進行状況を確認することができますので、このことを参考に次回分析時期を決定されることを推奨します。尚、トライボ診断では、バックラッシの増加量を分析結果から計算できますので、構造が確認できる図面、ギヤの形式、歯形、モジュール、歯数、歯幅をお知らせ下さい。計算結果をご報告いたします。計数汚染度は良好と判断します。計数汚染度は良好と判断します。計数汚染度はNAS級と当社推奨の管理限界値のNAS級以内にあり、良好と判断します。重量汚染度は.mg/mlでした。重量汚染度は.mg/mlでした。機器の潤滑状態摩耗粒子の形態観察で観察された粒子は、ギヤ歯面の摩耗により発生した鉄系摩耗粒子が観察されました。SOAPの結果は良好です。SOAPの結果、油の添加剤成分であるリンが検出されました。D－SOAPの結果、鉄が検出されました。D－SOAPの結果、摩耗により発生する鉄が検出されました。フェログラフィーの結果、鉄系摩耗粒子が観察されました。異常摩耗の早期発見パラメータであるフェログラフィーのIs値がの乗とやや高く、摩耗粒子の形態観察で観察された粒子は、ギヤ歯面の摩耗により発生した鉄系摩耗粒子が観察されました。
報告№107-0366 報告№111-00368 | 分析№107-01900 分析№111-001660 | 111-001660 | 濾過前の試料油を分析した結果、前回濾過後に比較してD－SOAPでメタルの主成分である錫がからに増加していました。メタルの摩耗年月日濾過前のD－SOAP錫濃度ppmと油量リットルから摩耗深さを計算した結果、平均的な摩耗深さは.μmとなりました。メタルの初期の表面粗さをRmaxμmと仮定すると、この計算結果から％程度の摩耗であることから、現時点での摩耗深さは軽微であると思われます。これらの障害発生に対する弊害を勘案の上、今後も定期的にトライボ診断を実施し、摩耗の進行状況を確認することを推奨します。
|  | 112-001531 | ポンプ軸受と潤滑油は、継続使用可能な状態であるため、分解点検の必要はないと判断します。但し、油中の汚染度が高く、今後も摩耗の進行を傾向監視するため、以下の対策を推奨します。更油および油槽内の清掃潤滑油が汚染されていることから、油槽内は汚染されていると思われます。前回更油を実施したにもかかわらず、汚染度が高いのは、油を抜いただけでは油槽内の汚染物を取り除くことが出来なかったためと思われます。更油をする際には、油槽内を清掃し、更油する新油もNAS級程度の清浄な潤滑油を更油することを推奨します。定期的な分析定期的な分析を実施することにより、データの変化から異常の兆候を早期に発見することが可能となります。今後は摩耗の進行を監視するため、定期的に分析を実施することを推奨します。余寿命評価余寿命は、すべり軸受の場合、当社の経験からIs値が指数関数的に上昇していくことが確認されています。この経験を基にフェログラフィーのIs値と稼働時間から余寿命を予測しました。本設備は前回のの乗から乗に桁低下していることから、Is値からは余寿命を予測することは出来ませんでした。現状の摩耗状態は安定していると思われます。はフェログラフィーおよびSOAP-Tの結果から総合的に判断した結果、傾向管理が必要な状態にあると考えられます。フェログラフィー【定量分析：Is値】Is値は異常摩耗の早期発見パラメータのつで、摩耗粒子を定量化するために用います。今回のIs値はの乗とやや高い値でした。フェログラフィー【定性分析：摩耗粒子および摩耗形態観察】分析結果から比較的多く観察された粒子は、以下の通りでした。正常な摩耗粒子・潤滑状態が正常なマイルド摩耗により発生。切削粒子・異物や金属表面の微小突起による切削摩耗により発生。黒錆・潤滑状態がやや厳しい凝着摩耗により発生。金属接触が厳しく、且つ、高い摩擦熱が発生していると考えられます。観察された摩耗粒子の中でも切削粒子は、注意が必要です。切削摩耗は、他の摩耗形態に比較して摩耗進行速度が速く注意が必要で、定期的なトライボ診断による状態監視が必要と考えます。切削摩耗の原因となる混入異物が残留している場合、この異物により切削摩耗が継続して発生する可能性があります。Iカップリング発光分光分析【SOAP-T】検出された金属元素から発生箇所を推定すると、以下の通りでした。鉄、鉛、銅、アンチモン、錫、亜鉛・軸受等カルシウム、ナトリウム・外部混入異物オイルリングの摩耗オイルリングと主軸間、またはオイルリングと軸受台金側面との間で摩耗が発生していると推定されます。このような場合、オイルリングと主軸の間で摩擦が低下したり、台金との摩擦が増大するなどの影響でオイルリングが円滑に回転し難い状況が発生します。その結果、潤滑油のかき揚げ量が減少し、軸受摺動面で油膜切れを引き起こす可能性があります。計数汚染度は当社推奨の管理限界値を超えていました。計数汚染度計数汚染度はNAS級以上と当社推奨の管理限界値NAS級を超えていました。重量汚染度は.mg/mlと当社推奨の管理限界値mg/ml以下にあり、良好でした。光学顕微鏡写真重量汚染度で濾過したフィルタ表面上の夾雑物を光学顕微鏡で観察した結果、鉄錆、砂等が観察されました。は良好と判断します。粘度粘度はmm/sと新油値のmm/sに比較して、粘度変化率は-.％で、当社推奨の管理限界値である±％以内にあり、良好と判断します。水分はと当社推奨の管理限界値の以下にあり、良好でした。酸価は.mgKOH/gと新油値の.mgKOH/g以下にあり、良好と判断します。IRIRチャートの結果、新油と使用油のスペクトルパターンはほぼ一致し、また、油劣化の兆候を示すカルボン酸の吸収が確認されていないことから、良好と判断します。
報告№109-09136 報告№110-00347 | 分析№109-001160 分析№110-001570 | 110-001570 | 汚染度計数汚染度はNAS級、重量汚染度はmg/mlと油交換のみを実施した場合の汚染状態と同様であることが確認されました。重量汚染度で使用したフィルタ表面には、金属片、鉄錆が観察されたことから、汚染の要因は、摩耗と外部混入異物の影響によるものと思われます。フラッシング直後であるにもかかわらず、油交換のみを実施した汚染度と同レベルでした。フラッシングだけでは油槽内の汚染物は除去することは出来ないことが確認されました。濾過による汚染状態の改善油の交換を回繰返すフラッシングだけでは、油中の摩耗粒子やスラッジ等は減少するものの除去することは出来ませんでした。正常な潤滑状態を保つには、油中の汚染物を濾過などにより適正な量まで除去する必要があります。
報告№108-5071 報告№110-00726 | 分析№108-02721 分析№110-003360 | 110-003360 | 障害予防を目的に以下の対策を推奨します。更油粘度が低下していたことから、今後適正な粘度範囲で使用していない場合、ギヤ歯面やベアリング軌道面で油膜切れが発生し、摩耗が進行することが懸念されるため、更油を推奨します。追加分析消泡性能が低下した場合、ギヤ歯面での油膜形成に影響が出て摩耗の発生が進展することがあります。今後は消泡性能低下の影響により摩耗が進展する可能性がありますので、フェログラフィーおよびSOAPを追加することを推奨します。分析結果粘度が当社推奨の管理限界値を超えていました。泡立ち試験の結果、消泡性能が低下していることが確認されました。粘度粘度は.mm/sと新油値mm/sに比較して、粘度変化率は-％で、当社推奨の管理限界値である±％を超えていました。泡立ち試験泡立ち試験は-と新油に比較して高い値でした。水分はppmと当社推奨の管理限界値の以下であり、良好と判断します。全酸価全酸価はmgKOH/gと新油値mgKOH/g以下にあり、良好と判断します。
報告№103-8029 | 分析№103-00534 | 103-00534 | 濾過前の試料油を分析した結果、フェログラフィーを除く項目は良好でした。フェログラフィーの結果、摩耗過酷度を示すIs値はと非常に良好の範囲にあるものの、摩耗粒子形態観察の結果、摩擦熱が高い場合に発生する球状粒子、外部から混入した砂が見られました。球状粒子は、異常の兆候を示す形態のパラメータで、この摩耗粒子が発生する場合、潤滑状態に注意が必要です。球状粒子の発生原因は、一般に、溶接工事、溶接作業などによる溶接スパッタの混入、電食による発生、厳しい金属接触による摩耗、が考えられます。発生原因が、の溶接スパッタの混入であれば、今後増加しないと思われますが、が考えられる場合は、原因を取り除かなければ球状粒子は増加すると考えられますので、ヶ月以内に再度分析を実施し、この球状粒子が増加の有無を確認されることを推奨します。尚、貴社において、過去に同様な事例が軸受損傷に繋がった例があるので、念のため、主機の起動時、停止時の温度チャートから軸受温度が微妙に変化しているか、いないかの確認をされるよう推奨します。
報告№106-6023 報告№106-8004 | 分析№106-00388 分析№106-00644 | 106-00644 | 前年度の分析の結果、フェログラフィーで球状粒子が多く観察された。球状粒子が多く観察されたため、追跡調査を実施する。分析の結果、前回と同様に摩耗粒子形態観察で摩擦熱が高い場合に発生する球状粒子が観察されました。球状粒子は、異常の兆候を示す形態のパラメータで、この摩耗粒子が発生する場合、潤滑状態に注意が必要です。球状粒子の発生原因は、一般に、溶接工事、溶接作業などによる溶接スパッタの混入、厳しい金属接触による摩耗、が考えられます。観察された球状粒子の数量が前回に比較して変化がないことから、球状粒子の発生原因はの溶接スパッタと考えられます。又、その他の各データに大きな変化はないことから、この油は継続使用可能であり、潤滑状態も正常な状態にあることが確認されました。
報告№109-09136 報告№113-00463 | 分析№109-001160 分析№113-001908 | 113-001908 | 潤滑油および減速機は継続使用可能な状態にあると判断します。但し、将来的な摩耗進行の有無を確認するためにも傾向監視を継続することが有効です。また、SOAP-Tで新油と一致しないデータが確認されました。異種油の混入および油名の確認分析データから新油と一致しないデータが確認されたことから、異種油の混入または油名が違っている可能性があります。油は設備の条件にあった適正な性能のものを使用することが重要であるため、異種油の混入の有無、油名を再確認することを推奨します。定期的な分析今後懸念される凝着摩耗の進行を監視するため、定期的に分析を実施することを推奨します。診断結果は良好と判断します。粘度前回に比較して今回の粘度は、.mm/sからmm/sに低下していました。新油値.mm/sに比較して、粘度変化率は-.％で、当社推奨の管理限界値である±％以内であり、良好と判断します。水分前回に比較して今回の水分は、.ppmからppmに減少し、当社推奨の管理限界値の以下であり、良好と判断します。酸価・IR酸価劣化の進行度は、酸価およびIRの結果から総合的に判断します。前回に比較して今回の酸価は、.mgKOH/gから変化はなく、当社推奨の管理限界値の.mgKOH/g以下であり、IRの結果で油劣化の兆候を示すカルボン酸の吸収が確認されていないことから、良好と判断します。は良好と判断します。計数汚染度前回に比較して今回の計数汚染度は、NAS級からNAS級にランク低下し、当社推奨の管理限界値NAS級以下であり、良好と判断します。重量汚染度前回に比較して今回の重量汚染度は、.mg/mlからmg/mlに増加しているものの、当社推奨の管理限界値mg/ml以下であり、良好と判断します。光学顕微鏡写真重量汚染度で濾過したフィルタ表面上の夾雑物を光学顕微鏡で観察した結果、金属片、鉄錆、砂等が観察されました。総合的に判断した結果、は許容範囲内にあり、機器は継続使用可能と判定しますが、摺動部の摩耗が認められたため、定期的に潤滑油分析を実施し、摩耗推移を監視することが有用と考えます。フェログラフィー【異常摩耗指数：Is値】Is値は異常摩耗の早期発見パラメータのつで、摩耗程度を定量化するために用います。今回のIs値はの乗と、低い値でした。但し、前回に比較してIs値の上昇が確認されたことから、Is値の上昇傾向および限界値到達予測を表に示しました。Is値が限界値に達するのは年月と推定されました。フェログラフィー【定性分析：摩耗粒子の形態観察】観察された代表的な粒子は、以下の通りでした。正常な摩耗粒子・潤滑状態が正常なマイルド摩耗により発生。シビア粒子・潤滑状態がやや厳しい凝着摩耗により発生。金属潤滑部が局部的に油膜切れを起していると考えられます。観察された摩耗粒子の中でもシビア粒子は、摩擦面が将来的に異常摩耗へ進展する可能性を示唆しているため、傾向監視が必要と思われます。詳細は、別紙傾向監視が必要な摩耗粒子をご覧ください。Iカップリング発光分光分析【SOAP-T】検出された金属元素と、想定される発生箇所は、以下の通りです。鉄、銅、錫・ギヤ、軸受等リン、亜鉛、カルシウム、ナトリウム・外部混入異物SOAP-Tの結果、前回同様にリン、亜鉛が高い値で検出されました。リンと亜鉛は、添加剤成分として添加されていることがありますが、使用油である新日石タービンは、無添加油であることから、添加剤は含まれていません。このことから、添加剤の投与、異種油の混入、油名の誤り等が考えられます。バックラッシ検出された鉄濃度を基にバックラッシ増加量の計算を行いました。ご提供いただいた減速機に関する情報から遊星歯車機構であることが分かりました。遊星歯車は、太陽歯車、内歯車、そして遊星歯車から構成されています。遊星歯車の個数は個ですので、遊星歯車と内歯車、遊星歯車と太陽歯車の接触点は合計で箇所となります。今回は、歯幅が不明でしたので歯幅をmmと仮定し、この部分のバックラッシを求めました。その結果、今回までの累計鉄濃度が、平均的に摩耗して発生していたと仮定した場合、バックラッシの増加量は以下の通りと推定されます。表バックラッシ増加量接触箇所 バックラッシ増加量上限値[μm] バックラッシ増加量[μm] 内歯車-遊星歯車 約. 遊星歯車-太陽歯車 . 約. バックラッシの初期値が不明であるため、増加量の上限値を適正なバックラッシの最大値と最小値の差としました。今回の推定されたバックラッシ増加量は上限値に比較して十分に小さい値であり、良好であると推定できます。
報告№106-4578 報告№106-4578 先般、トライボ診断を実施した○○１５号の報告でも診断したように、潤滑油の摩耗粒子は「インラインフィルター」に捕捉され、異常な摩耗状態が発生したとしても正常な潤滑状態にあると「誤認」してしまう可能性があります。 | 分析№106-02579 分析№106-02579 | 106-02579 | トライボ診断の結果、泡立ち試験を除く項目は良好でした。泡立ち試験の結果は、一般的には消泡性能が低くいと判断できる値の-ですが、新油値の-と同レベルにあったため、正常と判断できました。潤滑状態指数はのマイナス乗と濾過設備のない機器であれば良好な潤滑状態にあると判断できますが、摩耗粒子の形態観察の結果でギヤ歯面の疲労摩耗で発生したと推定されるμmサイズの疲労摩耗粒子が観察されました。フィルタの捕捉の影響による誤認を避けるため、今後の診断に当たっては、これまでの採油箇所に加え、インラインフィルタやオフラインフィルタの捕捉物も分析し、その結果から潤滑状態を評価することを推奨します。尚、フィルタ捕捉物の分析を実施する際には、フィルタ流量、フィルタ使用時間、主機稼働時間などの追加情報が必要です。泡立ち試験の結果、消泡性能が低いと判断できる値であるものの、新油と同レベルにあった。粘度は良好。粘度はmm/sと新油値mm/sに比較して、粘度変化率は-％で、当社推奨の管理限界値である±％以内にあり、良好と判断する。粘度は.mm/sでした。粘度は.mm/sでした。粘度指数はでした。粘度指数はでした。泡立ち試験は-でした。泡立ち試験は-と新油と同レベルにあり、消泡性能が新油と同レベルにあることが確認された。水分は良好。水分はと当社推奨の管理限界値の以下であり、良好と判断する。全酸価は良好。全酸価はmgKOH/gと新油値mgKOH/g以内であり、良好と判断する。機器の潤滑状態精密な濾過設備がない機器であれば、潤滑状態指数は正常の範囲にあると判断する。潤滑状態指数は正常の範囲にあると判断する。異常摩耗の早期発見パラメータである潤滑状態指数がのマイナス乗と、精密な濾過設備がない機器であれば、潤滑状態指数は正常の範囲にあると判断する。
報告№109-09136 報告№110-00818 | 分析№109-001160 分析№110-003862 | 110-003862_date110613 | Iカップリング発光分光分析供試のギヤ油を分析した結果、検出された金属元素は、SOAP-T法の結果表に示すように、鉄、リン、亜鉛、カルシウム、アルミニウム、ナトリウムが検出されました。これらの検出された金属元素から発生箇所を推定すると鉄・ギヤ・軸受等リン・オイル添加剤亜鉛、カルシウム、アルミニウム、ナトリウム・外部混入異物であると思われます。このうち、機械部品が摩耗したと思われる元素はのグループです。フェログラフィー異常摩耗の早期発見パラメータとして摩耗粒子を定量化して評価するフェログラフィーのIs値は、潤滑状態が正常なの乗でした。摩耗粒子の形態で比較的多く観察された粒子は、潤滑状態が正常な場合に発生する摩耗粒子、異物に噛み込みにより発生する切削粒子、金属潤滑部が局部的に油膜切れを起して発生するシビア粒子でした。このような摩耗粒子が観察された場合には、潤滑部では正常なマイルド摩耗、異物による切削摩耗とやや厳しい摩耗による凝着摩耗が発生していることが分かります。減速機で切削摩耗が発生した場合、減速機内部で使用されている転がり軸受が切削摩耗により生じた軌道面の損傷が起点となって寿命が分の程度に低下することがあることから、切削摩耗には十分注意する必要があります。切削摩耗の発生原因となる混入異物が残留している場合、この異物により切削摩耗が継続して発生する可能性があります。電子顕微鏡・X線マイクロアナリシス観察された粒子をSEM・XMAで詳細に分析した結果、粒子には鉄が比較的多く含まれており、成分割合から粒子は主にギヤ歯面から発生していると推定されました。計数汚染度は当社推奨の管理限界値を超えていました。SOAP-T法で油の添加剤成分であるリンが検出され、フィルタ表面の異物観察で表面が茶褐色で金属片、鉄錆、砂等が観察されました。さらに水分が当社推奨の管理限界値を超えていたことから、汚染度が高い要因は、摩耗とスラッジ、そして水分と外部混入異物の影響と思われます。水分はppmと当社推奨の管理限界値を超えていました。今後、水分の影響で油槽内に錆が発生し、その影響で摩耗が発生する懸念があります。減速機は潤滑油の水分を除去すれば継続使用可能な状態にあると判断します。今後、水分の影響で油槽内に錆が発生し、その影響で摩耗が発生することが懸念されるため、水分除去を推奨します。また、切削摩耗や凝着摩耗の進行や油劣化の進行を監視するため、定期的に分析を実施することを併せて推奨します。
報告№106-0025 報告№106-6145 | 分析№106-00118 分析№106-03034 | 106-03034 | 年月日より静電浄油機にて濾過を実施している。現在の汚染状況を確認する。精点Bを実施した結果、計数汚染度が前回のNAS級から今回NAS級にランク改善されました。現在濾過中ですが、濾過の効果が確認されたことから、濾過を終了しても良い状態と判断します。
報告№108-0420 報告№108-0420 | 分析№108-02781 分析№108-02781 | 108-02781 | トライボ診断を実施し、、汚染度、潤滑状態を確認する。分析の結果、前回に比較して、重量汚染度が増加し当社推奨の管理限界値を超えています。摩耗粒子の形態観察で銅合金がやや多く観察され、SOAPによる油中金属濃度の結果、銅、亜鉛が比較的多く検出されたことから、汚染度が高い要因は、銅を使用した箇所、例えばオイルリング等の摩耗によるものと考えられます。今後、オイルリングの摩耗であった場合、摩耗が進行するにつれて、潤滑油を適正にかきあげることが出来なくなるなどの原因で、油膜切れを発生させることが懸念されるため、日常点検の際にオイルリングの回転状況を確認するとともに、濾過およびヶ月以内の再分析を実施することを推奨します。は良好と判断します。粘度は良好と判断します。粘度はmm/sと新油値mm/sに比較して、粘度変化率は-％で、当社推奨の管理限界値である±％以内にあり、良好と判断します。水分は良好と判断します。水分は.ppmと当社推奨の管理限界値の以下であり、良好と判断します。全酸価は良好と判断します。全酸価は.mgKOH/gと新油値に比較して高い値を示しているものの、IRの結果、油劣化の兆候を示すカルボン酸の吸収が確認されていないことから、良好と判断します。IRの結果、良好と判断します。IRの結果、油劣化の兆候を示すカルボン酸の吸収が確認されていないことから、良好と判断します。重量汚染度は当社推奨の管理限界値を超えています。計数汚染度は良好と判断します。計数汚染度はNAS級と当社推奨の管理限界値のNAS級以内にあり、良好と判断します。重量汚染度は当社推奨の管理限界値を超えています。重量汚染度はmg/mlと当社推奨の管理限界値のmg/mlを超えています。機器の潤滑状態SOAPによる油中金属濃度の結果、銅、亜鉛が比較的多く検出されています。フェログラフィーの結果、銅合金がやや多く観察されています。SOAPによる油中金属濃度の結果は良好です。SOAPによる油中金属濃度の結果、銅、亜鉛が検出されています。SOAPによる油中金属濃度の結果、銅、亜鉛が比較的多く検出されています。SOAPによる油中金属濃度の結果、鉄、鉛、銅、錫、亜鉛、外部から混入したと思われるカルシウム、ナトリウムが検出されています。フェログラフィーの結果、銅合金がやや多く観察されています。異常摩耗の早期発見パラメータであるフェログラフィーのIs値がの乗と良好の範囲にあるものの、摩耗粒子の形態観察の結果、銅合金がやや多く観察されています。
報告№109-09136 報告№112-00351 | 分析№109-001160 分析№112-001383 | 112-001383 | 潤滑油および対象設備は継続使用可能な状態にあると判断します。フィルタの入口と出口から採油次回からの分析は、潤滑油フィルタの濾過効率を考慮した評価が重要であるため、潤滑油フィルタの入口と出口の箇所から採油を実施することを推奨します。はフェログラフィーおよびSOAP／D-SOAPの結果から総合的に判断した結果、正常な状態にあると考えられます。フェログラフィー【定量分析：Is値】Is値は異常摩耗の早期発見パラメータのつで、摩耗粒子を定量化するために用います。前回に比較してIs値はのマイナス乗からマイナス乗に低下し、低い値でした。フェログラフィー【定性分析：摩耗粒子および摩耗形態観察】分析結果から比較的多く観察された粒子は、以下の通りでした。正常な摩耗粒子・潤滑状態が正常なマイルド摩耗により発生。Iカップリング発光分光分析【SOAP／D-SOAP】検出された金属元素から発生箇所を推定すると、以下の通りでした。リン・添加剤カルシウム、ナトリウム、ホウ素・外部混入異物前回に比較して計数汚染度はNAS級からNAS級にランク上昇しているものの、当社推奨の管理限界値以下にあり、重量汚染度は.mg/mlから.mg/mlに減少し、共に良好でした。前回同様に粘度、水分、酸価、IRの各データは良好でした。分析結果は良好と判断します。粘度粘度はmm/sと新油値mm/sに比較して、粘度変化率は+％で、当社推奨の管理限界値である±％以内にあり、良好と判断します。水分はと当社推奨の管理限界値の以下であり、良好と判断します。酸価は.mgKOH/gと新油値以下にあり、良好と判断します。IRIRの結果、油劣化の兆候を示すカルボン酸の吸収が確認されていないことから、良好と判断します。RBOTRBOTはminと当社推奨の管理限界値のmin以上であり、良好と判断します。は良好と判断します。計数汚染度計数汚染度はNAS級と当社推奨の管理限界値のNAS級以下にあり、良好と判断します。重量汚染度は.mg/mlと当社推奨の管理限界値のmg/ml以下にあり、良好と判断します。は正常と判断します。SOAPSOAPの結果、油の添加剤成分であるリンが検出されました。摩耗により発生する鉄および錫は検出されていないことから、良好と判断します。D-SOAPD-SOAPの結果、摩耗により発生する鉄および錫は検出されていないことから、良好と判断します。フェログラフィー異常摩耗の早期発見パラメータであるフェログラフィーのIs値がのマイナス乗と良好の範囲にあり、摩耗状態は正常と判断します。
報告№109-09136 報告№112-00561 | 分析№109-001160 分析№112-002328 | 112-002328 | 分析の結果、潤滑油の劣化は確認されていないことから、継続使用可能な状態にあると判断します。但し、油中の汚染度が高く、汚染物が摺動面に噛み込み摩耗が進行することが懸念されるため、以下の対策を推奨します。軸受は継続使用可能な状態にあると判断します。但し、将来的な摩耗進行の有無を確認するためにも傾向監視を継続することが有効です。電食防止軸電流が発生していると推定されます。軸電流が流れると軸受が過熱して焼損に至ることも懸念されるため、軸受に電流を通過させないようにバイパスの設置などを推奨します。濾過油中の汚染度が高いことから、摩耗粒子や異物等が軸受摺動面に噛み込むことによる摩耗の進行が懸念されるため、濾過を推奨します。定期的な分析今後懸念される凝着摩耗の進行を監視するため、定期的に分析を実施することを推奨します。新油との比較による評価を示す粘度、酸価のデータは新油データを基準として評価しています。今回は当社に新油データがなかったためカタログ値で判断しましたが、今後評価する場合は、使用している新油を同時に分析することをご検討下さい。は良好と判断します。粘度粘度は、.mm/sと新油カタログ値.mm/sに比較して、粘度変化率は+.％で、当社推奨の管理限界値である±％以内であり、良好と判断します。水分は、.ppmと当社推奨の管理限界値の以下であり、良好と判断します。酸価は、.mgKOH/gでした。IRの結果で油劣化の兆候を示すカルボン酸の吸収が確認されていないことから、良好と判断します。IRIRチャートの結果、油劣化の兆候を示すカルボン酸の吸収が確認されていないことから、良好と判断します。計数汚染度は当社推奨の管理限界値を超えていました。計数汚染度計数汚染度は、NAS級以上と当社推奨の管理限界値NAS級を超えていました。重量汚染度は、.mg/mlと当社推奨の管理限界値mg/ml以下であり、良好と判断します。光学顕微鏡写真重量汚染度で濾過したフィルタ表面上の夾雑物を光学顕微鏡で観察した結果、球状粒子、金属片、鉄錆、砂等が観察されました。はフェログラフィーおよびSOAP-Tの結果から総合的に判断した結果、継続使用は可能ですが、機器の機能を保持するためにも傾向管理が有用と考えます。フェログラフィー【異常摩耗指数：Is値】Is値は異常摩耗の早期発見パラメータのつで、摩耗粒子を定量化するために用います。今回のIs値はの乗とやや高い値でした。フェログラフィー【定性分析：摩耗粒子および摩耗形態観察】分析結果から比較的多く観察された粒子は、以下の通りでした。正常な摩耗粒子・潤滑状態が正常なマイルド摩耗により発生。鉄および銅系球状粒子・金属接触が厳しく、且つ、金属が溶融するほどの高い摩擦熱が発生していると考えられます。観察された摩耗粒子の中でも球状粒子は、注意が必要です。観察された摩耗粒子の中でも球状粒子は、異常摩耗の兆候を示す形態のパラメータで、この摩耗粒子が発生する場合、潤滑状態に注意が必要です。球状粒子の発生原因は、一般に、電食による発生厳しい金属接触による摩耗が考えられます。前回に比較してSOAP-Tの鉄および銅が増加していることから、の電食により球状粒子が増加していると推定されます。今後、原因を取り除かなければ球状粒子はさらに増加すると考えられます。Iカップリング発光分光分析【SOAP-T】検出された金属元素から発生箇所を推定すると、以下の通りでした。鉄、銅・軸受等カルシウム、ナトリウム・外部混入異物
報告№108-5071 報告№110-00635 | 分析№108-02721 分析№110-002871 | 110-002871 | 粘度は、新油値に比較して低下傾向が確認されたものの、前回データに比較して低下は確認されませんでした。異種油の混入や油の劣化が確認されなかったことから、潤滑油の製造ロットによる可能性が高いと思われますが、粘度低下は、シール部からの漏れ量の増加や、油膜形成に影響し摩耗の促進につながりやすくなることから注意が必要です。今後も定期的な分析により粘度の低下および油の劣化の進行状況を確認するとともに、異常な摩耗の発生について分析により監視されることを推奨します。分析結果粘度は当社推奨の管理限界値を超えていました。粘度粘度はmm/sと新油値mm/sに比較して、粘度変化率は-.％で、当社推奨の管理限界値である±％を超えていました。水分はと当社推奨の管理限界値の以下にあり、良好と判断します。全酸価全酸価は.mgKOH/gと新油値.mgKOH/g以下にあり、良好と判断します。
報告№108-5071 報告№111-00646 | 分析№108-02721 分析№111-003231 | 111-003231 | 潤滑油は継続使用可能な状態にあると判断します。但し、全酸価が上昇していることから、以下の対策を推奨します。分析周期の短縮今後、全酸価の上昇が予想されますので、分析周期を短縮して傾向監視を強化することを推奨します。全酸価全酸価は、前回の.mgKOH/gからmgKOH/gに上昇していました。現在のところ、IRで油劣化の兆候を示すカルボン酸の吸収が確認されていないことから、継続使用可能な状態にあると判断しますが、全酸価が上昇し始めていることから、今後の劣化進行に注意が必要です。水分がppmと新油値ppmに比較してやや高い値でした。使用油であるAlphasynPGは、ポリグリコールベースの合成ギヤオイルであるため、水分を吸収しやすい特性があります。前回に比較して減少していました。分析結果水分が新油に比較して若干高い値でした。粘度粘度は.mm/sと新油値.mm/sに比較して、粘度変化率は-％で、当社推奨の管理限界値である±％以内にあり、良好と判断します。泡立ち試験泡立ち試験は-と良好でした。水分はppmと新油値より高い値でした。全酸価全酸価はmgKOH/gと新油値.mgKOH/gに比較して高いものの、IRの結果で油劣化の兆候を示すカルボン酸の吸収が確認されていないことから、良好と判断します。
報告№109-09136 報告№111-00595 | 分析№109-001160 分析№111-002771 | 111-002771 | 潤滑油は継続使用可能な状態にあると判断します。但し、油中金属分析の結果で、微量ではあるものの軸受メタル成分の錫が検出されたことから、軸受が若干摩耗していると推定されました。メタル摩耗の進行を確認するため、以下の対策を推奨します。濾過計数汚染度はNAS級と良好の範囲にあるものの、潤滑油を継続使用するのであれば、運転を再開してから正常な潤滑状態を保つためにも、より清浄な状態で使用することが望ましいことから、可能であれば濾過を推奨します。定期的な分析軸受メタルの摩耗の進行を監視するため、運転開始ヶ月以内に再分析を実施し、摩耗の進行状況確認することを推奨します。軸受メタルの情報提供今後軸受メタルの摩耗が進行した場合、摩耗程度を評価する必要がありますので、次回分析時には、メタルサイズ、回転数、直近のメタル交換からの運転時間をお知らせください。最適な採油方法本試料油は、仮設タンクに移送して底部から採油されているにもかかわらず汚染度を示すデータは良好でしたが、今後の採油は、極力運転中もしくは停止直後の油槽中層部から実施されることを推奨します。フェログラフィー異常摩耗の早期発見パラメータとして摩耗粒子を定量化して評価するフェログラフィーのIs値は、潤滑状態が正常なのマイナス乗でした。Iカップリング発光分光分析供試の潤滑油を分析した結果、検出された金属元素は、SOAPの結果表に示すように、鉄、錫、カルシウム、バリウム、ナトリウムでした。検出されたこれらの金属元素から発生箇所を推定すると鉄、錫・軸受等バリウム・オイル添加剤カルシウム、ナトリウム・外部混入異物であると思われます。このうち、機械部品が摩耗したと思われる元素はのグループです。D－SOAPで軸受メタルの主成分である錫が検出されたことから、軸受メタルの摩耗が確認されました。今後、さらに摩耗が進行することが懸念されます。計数汚染度、重量汚染度は共に良好でした。粘度、水分、酸価、RBOT、IRの各データは良好でした。
報告№105-0291 | 分析№105-01845 | 105-01845 | 粘度がmm/sと新油のmm/sに比較して、粘度変化率は+％で、処置領域にありました。年月と年月の間に粘度データの上昇が確認され、その後年月から今回までは変化はありませんでした。また、粘度以外のデータに異種油混入を示すデータは確認されませんでした。これらのことから、粘度が上昇した原因は、年月もしくは年月の濾過作業の際に、圧油で使用しているFBKタービンSHを誤って補給し、混ざってしまった可能性が考えられます。今回の分析結果で潤滑状態の異常や油の劣化、および混合による有害な生成物が確認されておらず、FBKタービンSHが混ざっていたとしても継続使用可能と判断できます。今後は年月の分析データをベースとして管理することを推奨します。
報告№109-09136 報告№112-00537 | 分析№109-001160 分析№112-002219 | 112-002219 | 潤滑油は継続使用可能な状態にあると判断します。粘度、全酸価、IR、RBOTの各データは良好でした。油の余寿命は、使用油の使用期間または使用時間が不明であったため、ご依頼の油の余寿命に関する検討は行えませんでした。ただし、今回の結果がmin、新油値がminであることから、使用期間を仮にヶ月間と仮定すれば余寿命は十二分にあると言えます。可能であれば、使用期間、あるいは使用時間の情報をご提供下さい。水分は良好でした。
報告№107-0221 報告№107-0221 | 分析№107-01184 分析№107-01184 | 107-01184 | 分析の結果、全てのデータが良好であることから、本試料油は継続使用可能であり、軸受の潤滑状態も正常と判断します。但し、銅を使用した部分の溶出が発生していると考えられます。この溶出は検出された亜鉛系添加剤の成分と銅が反応し、溶出することが知られています。銅濃度は別紙鉱油の酸価に対する金属触媒の影響に示すように銅濃度が増加すると酸化速度が速まりますので、酸化劣化の進行状況を油分析により監視されることを推奨します。計数汚染度、重量汚染度、共に良好と判断します。計数汚染度は良好と判断します。計数汚染度はNAS級と当社推奨の管理限界値のNAS級以内にあり、良好と判断します。重量汚染度は良好と判断します。重量汚染度は.mg/mlと当社推奨の管理限界値のmg/ml以内にあり、良好と判断します。機器の潤滑状態機器の潤滑状態は正常と判断します。SOAPの結果、銅が多く検出されました。SOAPの結果、油の添加剤成分であるリン、亜鉛が検出されました。一方、銅が検出されました。銅を使用した部分の溶出が発生していると考えられます。この溶出は検出された亜鉛系添加剤の成分と銅が反応し、溶出することが知られています。銅濃度は別紙鉱油の酸化に対する金属触媒の影響に示すように銅濃度が増加すると酸化速度が速まりますので、酸化劣化の進行状況を油分析により監視されることを推奨します。D－SOAPは良好です。D－SOAPの結果、摩耗により発生する鉄および錫が検出されていないことから、良好と判断します。フェログラフィーの結果は良好です。異常摩耗の早期発見パラメータであるフェログラフィーのIs値が.と良好の範囲にあることから、潤滑状態は正常と判断します。
報告№108-0387 報告№108-0377 | 分析№108-02609 分析№108-02507 | 108-02507 | グリースの物理的性状、軸受の潤滑状態を確認する。グリースの物理的性状グリースの物理的性状を示すちょう度、滴点、全酸価、IRの各データは良好の範囲にあることから、グリースは継続使用可能と判断します。軸受の潤滑状態フェログラフィーの結果、観察された摩耗粒子には、～μmサイズの疲労摩耗粒子が観察されています。SOAP／D－SOAPで鉄、銅、クロムが比較的多く検出されたことから、ベアリング軌道面の疲労摩耗、銅を使用した箇所の摩耗によるものと考えられます。以上のことから、転がり軸受軌道面の摩耗状態は、安定期から疲労摩耗の進行期に移行しつつあると思われます。運転再開後ヶ月後に再度分析を実施し、摩耗の進行状況を確認することを推奨します。再分析が実施できない場合、使用可能なレベルにありますが、定検中であれば安全を見て、ベアリングを交換しておくことを推奨します。尚、銅を使用した箇所、例えば保持器などが考えられますが、型番が不明であるため確認することが出来ません。銅を使用した箇所がないかを確認し、摩耗の発生箇所を特定されることを併せて推奨します。
報告№109-09136 報告№113-00216 | 分析№109-001160 分析№113-000834 | 113-000834_date130911 | グリースグリースの酸化劣化はありませんでした。ギヤギヤは継続使用可能な状態にあると判断します。但し、摩耗粒子の形態観察で黒錆が観察されたことから、潤滑状態が厳しいと推定されるため、今後の摩耗進行の有無を確認するためにも傾向監視を継続することが有効です。定期的な分析今後懸念される疲労摩耗、凝着摩耗の進行を監視するため、定期的に分析を実施することを推奨します。はフェログラフィーおよびSOAP／D-SOAPの結果から総合的に判断した結果、継続使用は可能ですが、今後の機器の機能を確認するためにも傾向管理が有用と考えます。フェログラフィー【定性分析：摩耗粒子および摩耗形態観察】分析結果から観察された代表的な粒子は、以下の通りでした。疲労摩耗粒子・繰返し応力を受けて発生。黒錆・潤滑状態がやや厳しい凝着摩耗により発生。金属接触が厳しく、且つ、高い摩擦熱が発生していると考えられます。観察された摩耗粒子の中でも黒錆は、将来的な摩耗の進行に繋がる可能性を示唆しているため、傾向監視が必要と思われます。黒錆は、凝着摩耗に分類されます。この摩耗粒子は、ギヤ歯面で凝着、破断を繰り返し、この過程で生じる移着粒子が成長して摩耗粒子となります。そのため、ギヤ歯面では局部的に油膜切れが発生していることを示しています。この状態が継続した場合、摩耗粒子のサイズは徐々に大型化していき、設備の損傷に至る場合がありますので、傾向監視が必要です。Iカップリング発光分光分析【SOAP／D-SOAP】検出された金属元素から発生箇所を推定すると、以下の通りでした。鉄、鉛、銅、錫・ギヤ歯面リン、亜鉛、カルシウム、バリウム、アルミニウム、ナトリウム・添加剤、増ちょう剤、外部混入異物D-SOAPで銅が比較的高い値であり、銅を使用した箇所の摩耗が懸念されます。グリースの物理的性状全酸価、IRの各データは、良好でした。尚、ちょう度、滴点は試料量が少なかったため測定できませんでした。
報告№111-00058 報告№111-00058 | 分析№111-000374 分析№111-000374 | 111-000374 | 有機物・有機化合物試験で検出されたピークには新グリースと異なるピークが検出されました。IRの結果で新グリースと異なるピークが検出されたことから、グリース名が違うか、或いは、異種グリースが混入した可能性が考えられますので、確認する必要があります。≪状態監視とパラメータ≫分析の目的および各分析のパラメータは以下の通りです。特性低下目的：グリースの分析結果から、グリースの物理的性状や劣化傾向などを確認する。全酸価JISK赤外線吸収スペクトルJISKちょう度JISK滴点JISK摩耗目的：グリース中の摩耗粒子を分析する事により、回転・摺動部の潤滑状態、摩耗劣化の程度、余寿命などを解析する。摩耗診断電子顕微鏡観察JISKX線マイクロアナリシス油中金属濃度JISK≪分析結果≫特性低下全酸価：良好全酸価.mgKOH/gは新油値の.mgKOH/g以内にあることから問題は無いと判断します。赤外線吸収スペクトル：良好ちょう度：良好ちょう度値はと当社推奨の管理限界値であるから以内に留まっています。滴点：良好滴点はと新油値のに比較し高いものの、ちょう度が良好の範囲にあり、かつ、有機物・有機化合物試験の結果で油劣化の兆候を示すカルボン酸の吸収が見られないことから、問題は無いと判断します。摩耗摩耗診断電子顕微鏡観察・X線マイクロアナリシス：今回は実施していません。油中金属濃度：今回は実施していません。
報告№109-09584 報告№109-09584 | 分析№109-003601 分析№109-003601 | 109-003601 | を示す水分、全酸価の各データは良好でした。粘度は.mm/sと新油値mm/sに比較して、粘度変化率は-.％で、前回同様に当社推奨の管理限界値である±％を超えていました。今後、粘度の低下により油膜切れが発生し、金属接触が発生することが懸念されます。泡立ち試験の結果は、-と新油値が-であるのに比較して高い値となっていたことから消泡性能が低下していることが分かりました。潤滑状態の異常の早期発見パラメータである潤滑状態指数は、のマイナス乗と濾過設備のない機器であれば正常な潤滑状態にあると判断できます。・消泡性能の低下消泡性の性能が低下していることが確認されたことから、今後の使用状況によっては油の酸化劣化が進行したり、ギヤ歯面およびベアリング軌道面で油膜切れが発生したりする場合があるため、消泡剤の添加による消泡性能の改善など何らかの対応が必要になると思われます。・潤滑状態濾過設備のない機器であれば正常な潤滑状態にあると判断できますが、当該機の潤滑系にはフィルタが設置されているため、別紙インライン・オフラインフィルタの影響に示すとおり、潤滑状態が異常となり大型の摩耗粒子が発生したとしても、粒子の大部分が捕捉されてしまい正常な潤滑状態にあると誤認してしまう可能性があります。このようなフィルタの影響を考慮に入れたLCインデックスは、摩耗がやや厳しい状態に分類されるの乗領域となりました。フィルタの影響を考慮した潤滑状態指数は、前回のの乗から乗に桁低下し、運転状態が前回と大きな差がなければ、摩耗は安定している状態にあると思われます。結論粘度および消泡性能の低下が確認されたものの、ギヤおよび転がり軸受は、継続続使用可能な状態にあると思われます。尚、今後は障害予防を目的に以下の対策を推奨します。粘度の低下が確認されたことから、更油を推奨します。現在のところ摩耗は安定した状態にあると思われますが、運転条件によっては摩耗の進行が速まる場合も想定されるため、今後は潤滑油の分析に加えてフィルタ付着物の分析を実施し、異常な摩耗状態発生の有無を精密に確認することを推奨します。消泡性能の改善は、添加する消泡剤の効果をテストにより確認する必要がありますので、必要な場合は当社営業担当者までお知らせ下さい。粘度は当社推奨の管理限界値を超えていました。泡立ち試験の結果、消泡性能が低下していることが確認されました。粘度粘度は.mm/sと新油値mm/sに比較して、粘度変化率は-.％で、当社推奨の管理限界値である±％を超えていました。粘度粘度は.mm/sでした。粘度指数粘度指数はでした。泡立ち試験泡立ち試験は-と新油に比較して高い値でした。水分はppmと当社推奨の管理限界値の以下であり、良好と判断します。全酸価全酸価はmgKOH/gと新油値mgKOH/gに比較して高いものの、IRの結果で油劣化の兆候を示すカルボン酸の吸収が確認されていないことから、良好と判断します。機器の潤滑状態精密な濾過設備がない機器であれば、潤滑状態指数は正常の範囲にあると判断します。潤滑状態指数異常摩耗の早期発見パラメータである潤滑状態指数がのマイナス乗と精密な濾過設備がない機器であれば、潤滑状態指数は正常の範囲にあると判断します。
報告№109-09136 報告№113-00211 | 分析№109-001160 分析№113-000793 | 113-000793_date131004 | 潤滑油の劣化はないものの、油中の汚染度が高い値でした。採油条件の影響で値が高くなっていると考えられますが、異物の影響で将来的に摩耗が進行する懸念がありますので、欄に示す対策を推奨します。軸受は継続使用可能な状態にあると判断します。但し、観察された摩耗粒子には局部的な油膜破断により発生する黒色スラッジが比較的多く認められていることから、更油しただけでは油膜破断の要因が残ります。そのため、定期的な分析により今後の摩耗進行の有無を確認することを推奨します。更油油中の汚染度が高いことから、摩耗粒子や異物等が軸受軌道面に噛み込むことによる摩耗の進行が懸念されるため、更油を推奨します。また、油槽内には汚染物が残留している可能性があるため、油槽内を清掃し、更油する新油もNAS級程度の清浄な潤滑油を更油することを推奨します。定期的な分析摩耗粒子の形態観察で、凝着摩耗、疲労摩耗が観察されたことから、今後の摩耗進行を監視するため、定期的に分析を実施することを推奨します。シリコン系のグリースや添加剤の確認シリコン系の添加剤やグリースを使用している箇所があるかについてご確認下さい。詳細はを参照下さい。オイルリングの確認D－SOAPで銅が比較的高い濃度で検出されていることから、オイルリングの摩耗が懸念されるため、状態を確認することを推奨します。詳細はを参照下さい。最適な採油方法本試料油は、機器停止中に軸受箱排油口から採油されているため、分析データが高濃度に出ていると推定されます。正確なデータによる診断を行うためにも、今後の採油は、極力運転中もしくは停止直後の油槽中層部から実施されることを推奨します。はフェログラフィーおよびSOAP／D-SOAPの結果から総合的に判断した結果、継続使用は可能ですが、今後の機器の機能を確認するためにも傾向管理が有用と考えます。フェログラフィー【定量分析：Is値】Is値は異常摩耗の早期発見パラメータのつで、摩耗程度を定量化するために用います。今回のIs値はの乗と、やや高い値でした。フェログラフィー【定性分析：摩耗粒子および摩耗形態観察】分析結果から観察された代表的な粒子は、以下の通りでした。疲労摩耗粒子・繰返し応力を受けて発生。黒錆・潤滑状態がやや厳しい凝着摩耗により発生。金属接触が厳しく、且つ、高い摩擦熱が発生していると考えられます。銅系シビア粒子・潤滑状態がやや厳しい凝着摩耗により発生。金属潤滑部が局部的に油膜切れを起していると考えられます。フリクションポリマ・局部的に高圧・高温となる場合に発生。観察された摩耗粒子の中でも黒錆、シビア粒子は、将来的な摩耗の進行に繋がる可能性を示唆しているため、傾向監視が必要と思われます。黒錆、シビア粒子は凝着摩耗に分類されます。これらの摩耗粒子は、軸受軌道面で凝着、破断を繰り返し、この過程で生じる移着粒子が成長して摩耗粒子となります。そのため、軸受軌道面では局部的に油膜切れが発生していることを示しています。この状態が継続した場合、摩耗粒子のサイズは徐々に大型化していき、設備の損傷に至る場合がありますので、傾向監視が必要です。Iカップリング発光分光分析【SOAP／D-SOAP】検出された金属元素から発生箇所を推定すると、以下の通りでした。鉄、鉛、銅、錫、亜鉛・軸受等カルシウム、バリウム、アルミニウム、ケイ素、ナトリウム・外部混入異物ケイ素の検出ケイ素がppm検出されました。一般に、潤滑油中からケイ素が検出された場合の原因として、油の消泡剤として使用されるシリコン系の添加剤が検出されるフェログラフィーおよびフィルタ表面の異物観察で砂が多く観察され、これが検出されるシリコングリースをシール部に塗布している場合、このシリコングリースが潤滑油に混入して検出されるなどが挙げられますが、今回検出が比較的高濃度であることからの可能性が考えられます。については、分析結果では確認することが出来ませんので、これに関する情報があれば提供をお願いします。銅の摩耗SOAP/D-SOAPで銅が比較的高い値でした。銅を使用した箇所は、オイルリングの摩耗が考えられます。オイルリングが摩耗していた場合、潤滑油の適正なかきあげに影響が生じ、軸受軌道面の油膜切れ発生原因となることから注意が必要です。計数汚染度はNAS級と当社推奨の管理限界値に到達していました。フィルタ表面の異物観察で金属片、鉄錆、砂等が観察されたことから、汚染度が高い要因は、摩耗と外部混入異物の影響と思われます。粘度、水分、全酸価、IR、RBOTの各データは、良好でした。尚、別紙RBOTの減少傾向から油の余寿命を求めた結果、本試料油は直近の更油から起算して年月まで使用可能であることが分かります。
報告№109-09136 報告№111-00294 | 分析№109-001160 分析№111-001383 | 111-001383 | 潤滑油および対象設備は継続使用可能な状態にあると判断します。油の余寿命は、使用油の使用期間または使用時間が不明であったためご依頼の油の余寿命に関する検討は行えませんでした。ただし、分析の結果で新油値がminであったことから、使用期間を仮にヶ月間と仮定すれば余寿命は十二分にあると言えます。可能であれば、使用期間、あるいは使用時間の情報をご提供下さい。前回に比較してSOAP／D－SOAPの結果で、鉄および錫濃度に大きな変化はなく、異常摩耗の早期発見パラメータであるフェログラフィーのIs値がのマイナス乗と良好でした。前回に比較して水分はppmからppmと大きな変化はなく、良好でした。計数汚染度はNAS級からNAS級にランク減少し、良好でした。前回同様に粘度、全酸価、IR、RBOTの各データは良好でした。
報告№108-8022 報告№108-8022 | 分析№108-03295 分析№108-03295 | 108-03295 | 今回の採油は、対象設備の停止中にドレン口から実施しているため、油循環中に採油した場合に比較し、油中粒子の沈降の影響を受け、分析データが高濃度に出る可能性があります。今回の分析は以上のことを踏まえて結果を検討します。分析の結果、計数汚染度、重量汚染度は、当社推奨の管理限界値を超えて汚染されていることがわかりました。油中摩耗粒子を数値化し、異常摩耗の早期発見パラメータとするIs値がの乗と高く、また、摩耗粒子に異物の噛み込みなどで発生する切削粒子がやや多く観察されたことや、SOAP／D－SOAPによる油中金属分析で鉄、錫、そして銅が検出されたことなどから、転がり軸受の保持器がやや厳しい潤滑状態の混合潤滑状態になっていると推定されます。潤滑油の黒色原因は、主軸と軸受、そして転がり軸受の保持器の局部的な摩耗によるものと判断できますが、保持器の摩耗が発生していることから軸方向の変位の変動がやや大きくなっていることが直接的な要因になっていると推定されます。今回観察された摩耗粒子の形態は切削摩耗です。転がり軸受の場合、この摩耗形態は異物が混入していない状態に比較して寿命が分の程度に低下することが知られており、十分に注意することが必要です。また、すべり軸受摺動面でも切削摩耗の進行が懸念されるため、予防処置として更油、或いは濾過を実施するとともに、更油後、或いは濾過後に再度トライボ診断を実施し、摩耗の進行状況を確認することを推奨します。次回採油時期は、今回の採油から時間以上経過して採油を実施すれば、理論的には摩耗の進行状態の確認ができますので、この経過時間を参考に検討されることを合わせて推奨します。尚、上述しましたように、今回の採油は停止中の採油であるため、運転中の採油に比較して汚染度は高目に出ている可能性があります。採油は、粒子の沈降の影響を少なくすることが重要であり、そのため油中粒子が均一な分散状態で実施されることを推奨します。油の劣化状況をより精密に判定するには新油との比較が必要です。今後、油劣化の予測を行う場合、新油データが必要ですので、現在使用している貴社保有の新油をご提供下さい。粘度は良好と判断します。粘度は.mm/sとなっています。VGの規格値内にあることから良好と判断します。尚、粘度は、現在使用している貴社保有の新油分析結果を基準に管理する方法が望ましく、次回分析時には新油をご提供下さい。水分は良好と判断します。水分はと当社推奨の管理限界値の以下であり、良好と判断します。全酸価は判定出来ません。全酸価は.mgKOH/gとなっています。また、最も厳しい無添加タービン油の当社推奨管理基準以内にあり、良好と判断します。尚、全酸価は、現在使用している貴社保有の新油分析結果を基準に管理する方法が望ましく、次回分析時には新油をご提供下さい。IRの結果、良好と判断します。IRの結果、油劣化の兆候を示すカルボン酸の吸収が確認されていないことから、良好と判断します。但し、このIRも全酸価と同様に新油データとの比較による判断が必要ですので、現在使用している新油を分析することを推奨します。色相はL.となっています。色相はL.となっています。計数汚染度、重量汚染度共に当社推奨の管理限界値を超えています。計数汚染度は当社推奨の管理限界値を超えています。計数汚染度はNAS級以上と当社推奨の管理限界値のNAS級を超えています。重量汚染度は当社推奨の管理限界値を超えています。重量汚染度はmg/mlと当社推奨の管理限界値のmg/mlを超えています。機器の潤滑状態フェログラフィーの結果、異物の噛み込みなどで発生する切削粒子、銅合金がやや多く観察されています。SOAPの結果は良好です。SOAPの結果、ニッケル、マグネシウム、油の添加剤成分であるリンが検出されています。D－SOAPの結果、鉄および錫が検出されています。D－SOAPの結果、鉄、鉛、銅、錫、亜鉛、外部から混入したと思われるカルシウム、ナトリウム、アルミニウム、マグネシウムが検出されています。フェログラフィーの結果、異物の噛み込みなどで発生する切削粒子、銅合金がやや多く観察されています。異常摩耗の早期発見パラメータであるフェログラフィーのIs値がの乗と高く、摩耗粒子の形態観察の結果、異物の噛み込みなどで発生する切削粒子、銅合金がやや多く観察されています。
報告№105-0254 報告№105-0254 | 分析№105-01676 分析№105-01676 | 105-01676 | 分析の結果、全てのデータが良好であることから、本試料油は継続使用可能であり、軸受の潤滑状態も正常と判断します。この油は継続使用可能と判断します。粘度は良好と判断します。粘度はmm/sと管理限界値以内にあり、良好と判断します。水分は良好と判断します。水分はと管理限界値の以下にあり、良好と判断します。全酸価は良好と判断します。全酸価は.mgKOH/gと新油データの.mgKOH/g以内にあり、良好と判断します。IRは良好と判断します。IRの結果、油劣化の兆候を示すカルボン酸の吸収が確認されていないことから、継続使用可能な状態にあると考えられます。計数汚染度、重量汚染度、共に良好と判断します。計数汚染度は良好と判断します。計数汚染度はNAS級と当社推奨の管理限界値内にあり良好と判断します。重量汚染度は良好と判断します。重量汚染度はmg/mlと当社推奨の管理限界値内にあり良好と判断します。機器の潤滑状態フェログラフィーの結果、異常摩耗の早期発見パラメータであるIs値が良好の範囲にあり、潤滑状態は良好と判断します。SOAPの結果、良好と判断します。SOAPの結果、銅、錫、油の添加剤成分であるリン、亜鉛、外部から混入したケイ素が検出されました。D－SOAPの結果、良好と判断します。D－SOAPの結果、鉄、銅、軸受の摩耗を示す錫、油の添加剤成分である亜鉛、外部から混入したと思われるカルシウム、ナトリウムが検出されました。フェログラフィーの結果、継続使用可能な状態にあると判断します。フェログラフィーの結果、異常摩耗の早期発見パラメータであるIs値が良好の範囲にあることから、継続使用可能な状態にあると判断します。
報告№107-4545 報告№109-09147 | 分析№107-02185 分析№109-001246 | 109-001246 | トライボ診断の結果、全てのデータが良好であることから、この油は継続使用可能と判断します。は良好と判断します。粘度は良好。粘度は.mm/sと新油値mm/sに比較して、粘度変化率は-.％で、当社推奨の管理限界値である±％以内にあり、良好と判断します。粘度はmm/sとなっています。粘度はmm/sとなっています。粘度指数はとなっています。粘度指数はとなっています。水分は良好。水分はppmと当社推奨の管理限界値の以下であり、良好と判断します。全酸価は良好。全酸価は.mgKOH/gと新油値.mgKOH/gに比較して高いものの、IRの結果で油劣化の兆候を示すカルボン酸の吸収が確認されていないことから、良好と判断します。
報告№109-09136 報告№112-00561 | 分析№109-001160 分析№112-002310 | 112-002310_date130318 | 分析の結果、潤滑油は水分およびカルシウム化合物がやや高い濃度であることから、以下の対策を推奨します。対象設備分析の結果、対象設備は継続使用可能な状態にあると判断します。但し、将来的な摩耗進行の有無を確認するためにも傾向監視を継続することが有効です。次回点検でピストンリングの点検当該機の油中からカルシウム化合物がやや高い濃度で検出されたため、この化合物がコンロッドメタルやクランクメタルの摩耗を促進させる懸念があります。化合物発生の原因は、ピストンリングの摩耗によって燃焼ガスのシール性が低下し、燃焼ガス中の硫黄分と油中のカルシウム添加剤が反応するためと考えられます。そのため、次回点検では第一にピストンリングの摩耗状態の点検を推奨します。更油或いは部分更油による水分濃度の調整水分の影響により金属表面で腐食摩耗が発生し、発生した鉄錆等の粒子が潤滑部に噛み込み摩耗が進行することがありますので、更油或いは部分更油などにより相対的に水分濃度を低くするなどの方法を推奨します。定期的な分析前回観察された凝着摩耗粒子は今回比較的少なかったものの、今後懸念される凝着摩耗の進行を監視するため、定期的に分析を実施することを推奨します。診断結果水分は当社推奨の管理限界値を超えていました。粘度前回に比較して今回の粘度は、.mm/sからmm/sに低下していました。新油値mm/sに比較して、粘度変化率は-.％で、当社推奨の管理限界値である±％以内であり、良好と判断します。水分前回に比較して今回の水分は、からppmに減少しているものの、当社推奨の管理限界値のを超えていました。今後、水分の影響でエンジン内部に錆が発生し、その影響で摩耗が発生する懸念があります。酸価前回に比較して今回の酸価は、mgKOH/gからmgKOH/gに低下していました。新油値mgKOH/gに比較して高いものの、IRの結果で油劣化の兆候を示すカルボン酸の吸収が確認されていないことから、良好と判断します。塩基価前回に比較して今回の塩基価は、mgKOH/gからmgKOH/gに減少しているものの、当社推奨の管理限界値mgKOH/g以上であることから、良好と判断します。IRIRチャートの結果、新油と使用油のスペクトルパターンはピークの高さの違いはあるものの、ピークの出ている波数はほぼ一致し、また、油劣化の兆候を示すカルボン酸の吸収が確認されていないことから、良好と判断します。計数汚染度前回に比較して今回の計数汚染度は、NAS級からNAS級以上に増加し、汚染されていました。重量汚染度前回に比較して今回の重量汚染度は、mg/mlからmg/mlに増加していました。光学顕微鏡写真重量汚染度で濾過したフィルタ表面上の夾雑物を光学顕微鏡で観察した結果、金属片、鉄錆、砂、カルシウム化合物等が観察されました。粒度分布粒度分布は、.～.μmの範囲にあり、.μmにピークが確認されました。μm以下の粒子が多いことから、燃焼して発生したすす等であることが分かります。はフェログラフィーおよびSOAP-Tの結果から総合的に判断した結果、継続使用は可能ですが、機器の機能を保持するためにも傾向管理が有用と考えます。フェログラフィー【異常摩耗指数：Is値】Is値は異常摩耗の早期発見パラメータのつで、摩耗粒子を定量化するために用います。前回に比較して今回のIs値はの乗から変化はないものの、やや高い値でした。フェログラフィー【定性分析：摩耗粒子および摩耗形態観察】分析結果から比較的多く観察された粒子は、以下の通りでした。正常な摩耗粒子・潤滑状態が正常なマイルド摩耗により発生。黒錆・潤滑状態がやや厳しい凝着摩耗により発生。金属接触が厳しく、且つ、高い摩擦熱が発生していると考えられます。フリクションポリマ・局部的に高圧・高温となる場合に発生。観察された摩耗粒子の中でも黒錆は、注意が必要です。黒錆は、凝着摩耗に分類されます。この摩耗粒子は、摺動面で凝着、破断を繰り返し、この過程で生じる移着粒子が成長して摩耗粒子となります。そのため、摺動面では局部的に油膜切れが発生していることを示しています。この状態が継続した場合、摩耗粒子のサイズは徐々に大型化していき、軸受の損傷に至る場合がありますので、傾向監視が必要です。Iカップリング発光分光分析【SOAP-T】検出された金属元素から発生箇所を推定すると、以下の通りでした。鉄、ニッケル、錫・エンジン部品ニッケル、リン、亜鉛、カルシウム、ナトリウム、モリブデン・添加剤ナトリウム・外部混入異物カルシウムの析出SOAP-Tの結果、前回に比較してカルシウムがppmからppmに増加していました。エンジン油中にカルシウム化合物が高い濃度で検出された場合、この化合物がコンロッドメタルやクランクメタル摺動面に噛み込んで摩耗させたり、メタルに埋め込まれて摩耗を促進させたりする原因になるなどの悪影響を生じることが当社の研究結果から判明しています。この影響については、別紙カルシウムの析出をご覧ください。
報告№109-09136 報告№111-00053 | 分析№109-001160 分析№111-000200 | 111-000200 | 更油からの使用時間をもとに潤滑油の余寿命を評価したところ、潤滑油は次回定検まで使用可能と判断できました。次回定検時に更油を実施しない場合は、酸化安定度を知るための分析を実施し、余寿命を確認することを推奨します。酸化安定度はminであり、当社推奨の管理限界値のmin以上であることから、良好と判断します。
報告№101-6109 | 分析№101-01249 | 101-01249 | 本機は前回から今回までの間の.～.までに時間濾過を実施した。又、今回までの運転時間は時間であった。このことを前提に分析データの解析を実施した。精点Bを実施した結果、前回に比較して、NAS級からNAS級に、SOAPの錫がppmからppmに、D－SOAPの錫がppmからppmに、フェログラフィーのIs値が.からに、各々改善されていた。これは、前述の通り濾過により改善されていると考えられるが、濾過から時間運転しており、その間にも摩耗が進行していた可能性がある。更に、本機の場合、運転時間時間で平衡状態参照に至ることから、今回の分析結果は、既に平衡状態であると考えることができる。したがって、この状態が今後継続すると摩耗は安定していると判断することができる。このことから、運転時間時間経過後に、もう一度精点Bを実施し、現状の平衡濃度が継続しているかを確認されることを推奨する。尚、本機のスラストメタルは、起動・停止時に摩耗が進行していると思われるため、参考データとして次回分析時には起動・停止回数をお知らせください。
報告№108-0075 報告№108-0085 | 分析№108-00429 分析№108-00500 | 108-00500 | 分析の結果、計数汚染度が当社推奨の管理限界値を超えていました。粒子分布を確認したところ、μm以上の粒子が多いことが分かりました。摩耗粒子の形態観察で鉄錆、砂、樹脂等が観察され、サンプル瓶には肉眼で確認できる異物が多く見られたことから、汚染度が高い要因は、外部混入異物の影響と考えられました。今回の採油箇所がドレンバルブであり、ドレンバルブ配管内に残留していた異物を採取したか、或いは、採油時に外部から混入した可能性が考えられました。今後の採油は、外部から異物が混入しないように注意することと、ドレンバルブ配管分の油を廃油してから採油を実施することを推奨します。また、正確な汚染度を確認するために、可能であれば運転中に油槽中層部から再度採油・分析を実施することを推奨します。
報告№104-0378 報告№105-6030 | 分析№104-02669 分析№105-00844 | 105-00844 | 初期試験を実施した結果、本軸受の潤滑状態は、観察された摩耗粒子の形態から初期のなじみ摩耗が確認されました。一般に、潤滑状態のなじみ過程では、油膜切れが原因で発生するシビア粒子が観察されることがありませんが、シビア摩耗粒子が観察された場合は、なじみ過程が正常に終了していないこともあり、異常摩耗に進展することも懸念する必要があります。なじみ過程が正常な状態で終了した場合、シビア粒子が観察される事は少ないため、今回のなじみ過程では、局部的な金属接触が発生したものと考えられます。この接触が、既に正常な状態に推移しているか、或いは、進行しているのかを確認するためには、ヶ月後に回目の初期試験を実施されることを推奨します。これらのことは、計数汚染度がNAS級と初期値としてはやや高いこと異常摩耗の早期発見パラメータであるフェログラフィーのIs値がの乗とやや高く、摩耗粒子形態観察の結果、金属接触が厳しい場合に発生するシビア粒子が観察されたことD－SOAPの結果、鉄が、メタルの主成分である錫が検出されたこと以上のことから判断しました。
報告№109-09040 報告№109-09040 | 分析№109-000457 分析№109-000457 | 109-000457 | 軸受の潤滑状態および定期試験を実施し、前回データと照合した結果、油中摩耗粒子の減少が確認されています。油中の粒子濃度は、油膜破断による発生や、油槽内などでの沈降が均衡したところで一定、いわゆる平衡状態になりますが、このバランスが崩れると増加する場合と減少する場合とに分かれます。増加した場合は、発生と減少の均衡が崩れ、摩耗の発生や外部混入が始まったことを示し、またこれとは反対に、減少した場合は発生量が減少しているか、或いは、減少量が大きくなっていることを示し、特に減少は、汚染状態や潤滑状態が良好であることを示唆しています。本軸受では、油中の粒子が減少する要因となるフィルタ類は設置されておらず、濾過による減少は考えられませんので、油中の摩耗粒子が減少したのは、摩耗粒子がほとんど発生せず、油槽内部での沈降があったためと考えられます。以上のことから、本軸受は摩耗の進行がなく、潤滑状態は安定した状態にあったものと判断します。これらのことは、前回に比較して、計数汚染度はランク減少し、SOAP／D-SOAPの鉄および錫濃度に変化がないこと異常摩耗の早期発見パラメータであるフェログラフィーのIs値がのマイナス乗と良好の範囲にあること以上のことから判断しています。潤滑油の基本特性潤滑油の基本特性は、良好の範囲にあることから、本試料油は継続使用可能と判断します。尚、RBOTがminと良好の範囲にありますが、年月日採油分からの減少傾向から、限界値到達時期を計算しました。その結果、年後の年月となりました。今後、酸化防止剤の減少の影響でRBOTの減少傾向が早まる場合も懸念されますので、年後に分析を実施し、チェックすることを推奨します。
報告№109-09143 報告№109-09143 | 分析№109-001181 分析№109-001181 | 109-001181 | 分析の結果、摩耗粒子診断で異常摩耗の早期発見パラメータであるIs値がの乗とやや高く、発生している摩耗形態に注意が必要な形態が確認されました。摩耗粒子の形態観察で観察された粒子は、フレッティングにより発生した赤錆が観察されました。フレッティングは、軸と内輪内面軸受箱と外輪外面軌道輪と転動体の箇所で発生する可能性があります。フレッティングにより発生した赤錆は酸化して硬いため、軸受軌道面に噛み込んだ場合はその傷が疲労剥離の起点となり、フレーキングへと進展することが想定されます。そのため、定期的に分析を実施し、摩耗の進行状況を確認することを推奨します。傾向監視を行うための採油周期を理論的に求めたところ、回転数が毎分回転と仮定すると最短で約時間となります。この時間は、油中汚染物が均一になるために必要とする時間であり、この時間を経過すれば、再分析の結果から状態の傾向を確認することが可能となりますので、このことを参考に次回分析時期を決定することを推奨します。これらのことは、異常摩耗の早期発見パラメータであるフェログラフィーのIs値がの乗とやや高いものの、ベアリング軌道面から発生した摩耗粒子はマイルドな状態で発生した摩耗粒子、フレッティングにより発生する赤錆が観察されたこと鉄濃度から計算したフレーキングの発生面積が内輪軌道面の面積の凡そ.％であること以上のことから判断しています。
報告№109-09136 報告№111-00017 | 分析№109-001160 分析№111-000024 | 111-000024 | 前回に比較して計数汚染度はNAS級からNAS級にランク減少し、良好でした。油中金属濃度前回同様にSOAPで鉄が微量検出されました。前回同様に新油と試料油の赤外線吸収スペクトルを比較した結果、試料油は新油のスペクトルとほぼ同じで変化はなく、且つ、油劣化の兆候を示すカルボン酸の吸収が確認されていないことから、良好と判断します。潤滑油は継続使用可能な状態にあると判断します。
報告№108-0320 報告№108-0320 | 分析№108-02208 分析№108-02208 | 108-02208 | B空気圧縮機駆動モータ本体負荷側で異音が発生していた。グリースの物理的性状、軸受の潤滑状態を確認する。異音の発生原因を確認する。≪グリース採取方法≫グリースガンで押出し、グリース受皿より直接採取した。グリースの物理的性状グリースの劣化が確認されました。グリースの劣化は、滴点は良好の範囲にあるものの、ちょう度が新グリースのから上昇してになり、軟化していることが確認され、全酸価が新油値の.mgKOH/gから上昇して.mgKOH/gになっていた以上のことから判断しました。軸受の潤滑状態フェログラフィーの結果、観察された摩耗粒子には、～μmサイズの疲労摩耗粒子が観察されました。この疲労摩耗粒子をSEM・XMAにより詳細に分析した結果、鉄、マンガン、クロム等が含まれていたことから、これらの摩耗粒子は、転がり軸受軌道面の疲労摩耗により発生したものと考えられました。今回のようにグリースガンを使用して試料を採取した場合、既にフレーキングが発生していたとしても、転がり軸受軌道面の直近グリースを採取することは難しく、今回観察された摩耗粒子より大型の疲労摩耗粒子が発生していることも想像されます。観察されている疲労摩耗粒子は疲労摩耗の初期段階ではありますが、グリース給脂だけでは解決できないと思われますので、疲労摩耗が進展してさらに異常度が進展する前に、予防措置として軸受交換することを推奨します。異音が発生した原因カップリング側で異音が発生したメカニズムを分析データから検討した結果、以下のことが考えられました。グリースが軟化したことにより軌道面の局部では油膜切れにより金属接触が発生し、内外輪および転動体は繰返し応力を受け、軸受の寿命の指標となるフレーキングが発生し、軌道面のフレーキングが増加し、回転中の異音発生につながったこのメカニズムには軌道面に存在するグリースの軟化による油膜切れが引き金と考えていますが、グリースの軟化が発生する原因としては、長期間使用したことにより潤滑油が劣化した組付けの不良等により、軸の触れ回りが発生し、それに伴い振動エネルギーにより発熱しグリースの劣化が比較的短い時間で進行したグリースの給脂量が多い場合、軸受内の空隙率が少なくなり転動体の回転抵抗により軸受内部の温度が上昇してグリースが軟化することなどが挙げられます。尚、報告書の管理表中に示しているSOAP／D-SOAPは、グリース潤滑の場合、摩耗粒子が均一に分散していないため、測定値が大きく変動することがありますので参考値としてお考え下さい。
報告№109-09136 報告№111-00149 | 分析№109-001160 分析№111-000743 | 111-000743 | 更油からの使用時間をもとに潤滑油の余寿命を評価したところ、潤滑油は次回定検まで使用可能と判断できました。次回定検時に更油を実施しない場合は、酸化安定度を知るための分析を実施し、余寿命を確認することを推奨します。酸化安定度はminであり、当社推奨の管理限界値のmin以上であることから、良好と判断します。
報告№109-09136 報告№110-00424 | 分析№109-001160 分析№110-001931 | 110-001931 | は、油の粘度、油中のスラッジの発生量を判断パラメータに、粘度、全酸価、IR、RBOTで評価します。分析の結果、油の粘性を示す粘度は、新油値のmm/sに比較して粘度変化率が-％のmm/sとほぼ変化はなく、また油中のスラッジの発生量を示す全酸価は、新油値の.mgKOH/gとほぼ同じで変化が見られず劣化は確認されなかった。さらにはIRの結果でも油が劣化した場合に発生するカルボン酸の発生も確認されず、酸化防止剤の残存量を示すRBOTは、限界値minに比較して、十分に残量があるminであった以上のことから、潤滑油の劣化は確認されませんでした。尚、別紙RBOTの減少傾向から油の余寿命を求めた結果、本試料は直近の更油から起算して稼働時間が時間まで使用可能であることが分かります。汚染度油中の水分を計測した結果、水分は.ppmと新油と同等であり、継続使用可能な状態にあることが確認されました。潤滑油は継続使用可能な状態にあると判断します。
報告№107-4545 報告№111-00152 | 分析№107-02185 分析№111-000779 | 111-000779 | 潤滑油は継続続使用可能な状態にあると判断します。分析結果は良好と判断します。粘度粘度はmm/sと新油値mm/sに比較して、粘度変化率は-％で、当社推奨の管理限界値である±％以内にあり、良好と判断します。水分はppmと当社推奨の管理限界値の以下にあり、良好と判断します。全酸価全酸価は.mgKOH/gと新油値.mgKOH/gに比較して変化はなく、良好と判断します。
報告№109-09136 報告№110-00103 | 分析№109-001160 分析№110-000400 | 110-000400 | ・摩耗状態前回に比較してSOAP／D－SOAPの結果、鉄および錫濃度に変化はなく、異常摩耗の早期発見パラメータであるフェログラフィーのIs値がのマイナス乗と良好でした。・汚染度前回に比較して計数汚染度はNAS級からNAS級にランク増加したものの管理限界値内にあり、良好でした。・前回同様に粘度、水分、全酸価、IR、RBOTの各データは良好でした。潤滑油および軸受は継続使用可能な状態にあると判断します。
報告№109-09136 報告№110-00319 | 分析№109-001160 分析№110-001324 | 110-001324 | は、油の粘度、油中のスラッジの発生量を判断パラメータに、粘度、全酸価、IR、RBOTで評価します。分析の結果、油の粘性を示す粘度は、新油値のmm/sに比較して粘度変化率が-％のmm/sとほぼ変化はなく、また油中のスラッジの発生量を示す全酸価は、新油値の.mgKOH/gに比較して大きな変化のない.mgKOH/gと劣化は確認されなかった。さらにはIRの結果でも油が劣化した場合に発生するカルボン酸の発生も確認されず、酸化防止剤の残存量を示すRBOTは、限界値minに比較して、十分に残量があるminであった以上のことから、潤滑油の劣化は確認されませんでした。一方、油中の水分を計測した結果、水分は.ppmと新油と同等であり、継続使用可能な状態にあることが確認されました。潤滑油は継続使用可能な状態にあると判断します。なお、潤滑油の余寿命は、RBOTの使用時間当たりの減少量から推定しますが、推定には新油値と使用油のRBOT値に加えて、使用時間または直近の油入替日が必要となります。今後は、可能であればご提供下さい。
報告№103-0077 | 分析№103-00815 | 103-00815 | 分析の結果、SOAPの銅がppmとやや高い値でした。銅濃度が上昇してくると以下の点に注意が必要です。それは、油の添加剤成分である亜鉛と反応して油に溶出する仮に、冷却管表面から発生している場合、ピンホールが発生し、水分が混入する可能性があると考えられますので、水分濃度に注意が必要銅濃度は別紙鉱油の酸化に対する金属触媒の影響に示すようにを超えると油の劣化速度が加速しますので、以下で管理する必要があるです。
報告№109-09136 報告№113-00253 | 分析№109-001160 分析№113-000963 | 113-000963 | 軸受は継続使用可能な状態にあると判断します。但し、今後も摩耗の進行を傾向監視するため、に示す対策を推奨します。定期的な分析切削摩耗および疲労摩耗の進行を監視するため、定期的に分析を実施し、分析データによる摩耗の進行状況を確認することを推奨します。はフェログラフィーおよびSOAP／D-SOAPの結果から総合的に判断した結果、継続使用は可能ですが、今後の機器の機能を確認するためにも傾向管理が有用と考えます。フェログラフィー【定量分析：Is値】Is値は異常摩耗の早期発見パラメータのつで、摩耗粒子を定量化するために用います。Is値は前回のの乗から変化はないものの、やや高い値でした。フェログラフィー【定性分析：摩耗粒子および摩耗形態観察】分析結果から観察された代表的な粒子は、以下の通りでした。切削粒子・異物や金属表面の微小突起による切削摩耗により発生。疲労摩耗粒子・繰返し応力を受けて発生。観察された摩耗粒子の中でも切削粒子は、将来的な摩耗の進行に繋がる可能性を示唆しているため、傾向監視が必要と思われます。摩耗形態の中でも切削摩耗は摩耗進行速度が速く、転がり軸受でこの摩耗形態が発生した場合には寿命が分の程度に低下することも知られており、切削摩耗により生じた軌道面の損傷が起点となって、転がり軸受の寿命となるフレーキングに進展することから、傾向監視が必要です。Iカップリング発光分光分析【SOAP／D-SOAP】検出された金属元素から発生箇所を推定すると、以下の通りでした。鉄、鉛、銅、錫、亜鉛・軸受等リン、モリブデン・添加剤カルシウム、アルミニウム、ケイ素、ナトリウム・外部混入異物計数汚染度は、前回に比較してNAS級から変化はないものの、やや高い値でした。フィルタ表面の異物観察で金属片、鉄錆、砂等が観察されたことから、汚染度が高い要因は、摩耗と外部混入異物の影響と思われます。
|  | 113-002457 | 減速機の分解点検の必要性は、潤滑油中の減速機の主成分である鉄濃度と、摩耗過酷度、摩耗粒子の形態、そして潤滑油の汚染度などをパラメータとして評価します。今回、使用油を分析し、これらのパラメータを確認した結果、潤滑油の汚染度が高く、減速機潤滑部の摩耗は認められたものの、継続使用可能な範囲にあったことから分解点検の必要はないと判断します。更油潤滑油の汚染度が高いことから、汚染物による切削摩耗の進行を予防するため更油を推奨します。定期的なトライボ診断実施今後懸念される摩耗の進行を監視するため、定期的に分析を実施することを推奨します。また、対象設備の余寿命を予測するためにも、定期的な分析による傾向監視を複数回実施することを推奨します。新油との比較による評価を示す粘度、酸価は新油値を基準として評価しています。正確な診断を行うためにも、分析を実施する場合は、使用している新油を同時に分析することをご検討下さい。水分、IRの各データは良好でした。粘度粘度は.mm/sでした。油名が不明であることから評価できませんが、仮に本潤滑油の新油が.mm/sであるとすると、粘度変化率は-％で、当社推奨の管理限界値である±％以内になります。あくまで仮定ですので、新油との比較評価が必要です。水分はppmと当社推奨の管理限界値以下にあり、良好と判断します。酸価・IR潤滑油の酸化劣化は、酸価およびIRの結果から総合的に判断します。酸価は、.mgKOH/gでした。油名が不明であることから酸価の評価はできませんが、IRの結果で油劣化の兆候を示すカルボン酸の吸収が確認されていないことから、油は酸化劣化していないと判断します。計数汚染度は当社推奨の管理限界値を超えていました。SOAP-Tで油の添加剤成分と推定されるリン、亜鉛が検出され、フィルタ残渣に粘ちょう物、金属片、鉄錆、砂等が観察されたことから、汚染度が高い要因は、摩耗とスラッジ、そして外部混入異物の影響と思われます。計数汚染度計数汚染度はNAS級を上回っており、当社推奨の管理限界値NAS級を超えていました。重量汚染度は.mg/mlでした。光学顕微鏡写真重量汚染度で濾過したフィルタ表面上の夾雑物を光学顕微鏡で観察した結果、金属片、スラッジ、鉄錆、砂等が観察されました。異常摩耗の早期発見のパラメータであるIs値は、レベルとやや高い値でした。また、潤滑部の摩耗が認められたため、定期的に潤滑油分析を実施し、摩耗推移を監視することが有用と考えます。フェログラフィーで観察された代表的な粒子は以下の通りです。正常な摩耗粒子・潤滑状態が正常なマイルド摩耗により発生。疲労摩耗粒子・繰返し応力による金属疲労で発生。大型化するとフレーキングの発生が懸念されます。バックラッシから推測したギヤの余寿命検出された鉄濃度を基にバックラッシ増加量の計算を行いました。今回、油量、歯車の歯幅、モジュール、歯数、歯車の構成が不明でした。よって、同型ポンプの仕様を当てはめて油量をL、歯幅をmm、モジュールを、太陽歯車、遊星歯車、太陽歯車の歯数をそれぞれ、、遊星歯車の数をと仮定し、バックラッシの増加量を計算しました。その結果、今回検出された鉄が、ギヤ歯面から平均的に摩耗して発生していたと仮定した場合、バックラッシの増加量は以下の通りでした。表バックラッシ増加量接触箇所 バックラッシ増加量上限値[μm] バックラッシ増加量[μm] 余寿命[h] 内歯車-遊星歯車 . 約 遊星歯車-太陽歯車 . 約 バックラッシの初期値が不明であるため、増加量の上限値を適正なバックラッシの最大値と最小値の差としました。今回の推定されたバックラッシ増加量は上限値に比較して十分に小さい値であり、現時点では十分な余寿命があると推定されます。。但し、今回の計算は仮定に基づいて行っているため、参考値としてお考え下さい。※バックラッシとは・図に示すような、歯車がスムーズな回転を行うために必要となる、一対の歯車をかみあわせたときの歯面間の遊び。バックラッシが適正でない場合、歯車がスムーズに回転せず、摩耗の進行や振動、騒音の発生に繋がる可能性がある。
報告№108-0202 報告№108-0202 | 分析№108-01481 分析№108-01481 | 108-01481 | 分析の結果、転がり軸受の寿命の指標となるフレーキングで発生する摩耗粒子が観察されていないことから、軸受は継続使用可能と判断します。但し、摩耗粒子の形態観察で樹脂が観察されました。今回の採油箇所がドレン弁であることから、ドレンに巻いてあったシールテープ、或いは、配管内に残留していたものを採油した可能性が考えられました。今後の採油は、廃油量を増量するなどの外部からの影響を極力受けないように採油時にご配慮下さい。計数汚染度は良好と判断します。計数汚染度は良好と判断します。計数汚染度はNAS級と当社推奨の管理限界値のNAS級以内であることから、良好と判断します。重量汚染度は.mg/mlでした。重量汚染度は.mg/mlでした。機器の潤滑状態転がり軸受の潤滑状態は正常と判断します。SOAPの結果、鉄および銅が検出されました。SOAPの結果、摩耗により発生する鉄および銅、油の添加剤成分であるリンが検出されました。D－SOAPの結果、鉄が検出されました。D－SOAPの結果、摩耗により発生する鉄が検出されました。フェログラフィーの結果は良好です。フェログラフィーの結果、異常摩耗の早期発見パラメータであるIs値が-と良好の範囲にあることから、潤滑状態は正常と判断します。
報告№107-0366 報告№108-0264 | 分析№107-01900 分析№108-01894 | 108-01894 | 濾過後の試料油を分析した結果、計数汚染度がNAS級と、濾過前のNAS級に対してランク増加していました。計数汚染度がランク増加していますが、濾過前がNAS級、濾過後がNAS級と、いずれも清浄なレベルにあり、継続使用可能な状態にあると判断します。
報告№105-0062 報告№105-0062 |  | 105-00458_459 | 油清浄器の濾過効率による油汚染度管理に関する考察油清浄器の濾過効率の指標であるβ値を確認するため、油清浄器の入口側と出口側の配管より採油を実施し、計数汚染度を実施しました。その結果を下表に示します。 ・ここで、 EMBEDExcel.Sheet.式および表に示す通り、その結果、～μmレンジが%～μmレンジが%～μmレンジが%と高い値でした。濾過精度は確保できていると判断できました。機器の摩耗に対する解析油清浄器が設置されていることでNAS級と清浄になっていますが、油濾過機がないと仮定した場合、計算により求めた～μmレンジの汚染度はNAS級以上の汚染状態になる可能性を示唆するものととらえる事が出来ます。他のレンジを同様に計算すると以下のようになり、NAS級となりました。～～～～以上等級級以上その油清浄器がなかったとした場合、以上のとおりNAS級以上の汚染された状態になることが推定され、局部的な接触が発生している可能性があると推定されます。又、フェログラフィーの結果、金属接触により発生した粒子が僅かであるが見られた点からも確認されました。
報告№104-4548 報告№104-0236 | 分析№104-01752 分析№104-01798 | 104-01798 | Bミル回転分級機減速機の潤滑油を分析し、トライボ診断を実施しました。その結果、以下の通りでした。減速機の潤滑状態減速機の潤滑状態を知るためフェログラフィー及びSOAP／D-SOAPを実施しました。その結果、ギヤ歯面の摩耗が若干発生していることが確認されましたが、継続使用可能な状態にあると判断します。D－SOAPの鉄濃度と油量リットルから計算によって求めた摩耗体積はmmとなります。減速機の構造、各ギヤのモジュール、歯数、歯幅、初期のバックラッシ等の情報が確認できれば、計算によってもとめた摩耗体積からこれまでのバックラッシ増加量を求め、更に、バックラッシ増加量を設計許容値に照合することで減速機の点検要否を検討することが可能となります。非分解による設備診断を推進するために是非、これらの情報をご提供下さい。尚、ギヤ歯面の摩耗はマイルドな状態で発生していますが、摩耗の進行を把握するには定期的な分析による傾向監視を実施することを推奨します。傾向監視のための採油周期の検討には、回転数、濾過システムの有無および仕様等が必要ですのでこれらの内容をご提示下さい。潤滑油の劣化潤滑油の劣化状況を確認するため、全酸価及びIRを実施しました。その結果、全酸価が.mgKOH/gと新油値の.mgKOH/gに比較して高い値でした。しかし、IRの結果、新油のスペクトルに比較して変化がないことから、この油は継続使用可能と判断します。
報告№106-0409 報告№106-0409 | 分析№106-02323 分析№106-02323 | 106-02323 | 年月に点検・更油を実施した。年月に巡回していたところ、＃Gの潤滑油が黒化していた。トライボ診断を実施し、、汚染度、潤滑状態を確認する。黒化原因を確認する。潤滑油の黒化原因潤滑油が黒化する原因は以下のつが考えられます。摩耗粒子の増加油の劣化汚染粒子の混入これらの推定される原因を分析結果から確認しました。その結果、主軸及び軸受の台金支持部、軸受メタルの摩耗により発生した摩耗粒子、外部混入異物が確認されました。潤滑油が黒化した原因は、摩耗粒子の増加、汚染粒子の混入によるものと考えられました。これらのことは、計数汚染度がNAS級と当社推奨の管理限界値に到達していたこと摩耗粒子形態観察の結果、異物の噛み込みにより発生した切削粒子、金属接触が厳しい場合に発生するシビア粒子、ホワイトメタル、外部から混入した砂が多く観察されたことD－SOAPで鉄、メタルの主成分である錫が検出されたこと潤滑を示すIRで油劣化の兆候を示すカルボン酸の吸収が確認されず、潤滑油の劣化が認められなかったこと以上のことから判断しました。軸受の継続使用の可否前回分析後に点検・更油を実施しましたが、更油後の分析を実施していないことから、軸受メタルの摩耗はと仮定し、提供された軸受諸元から軸受メタルの平均的な摩耗深さを計算しました。その結果、平均的な摩耗深さは.μmであることがわかり、一般的なメタルの表面粗さをμmとした時に、摩耗による深さは表面粗さの分の以下でした。このまま摩耗が進行した場合、μmに到達する時期は、年月と予測されたことから、現在のところ継続使用可能な状態にあることが確認できました。今後の対策・計数汚染度がNAS級と当社推奨の管理限界値に到達していたことから、濾過を実施し、汚染度を改善されることを推奨します。・オイルリングの摩耗は、オイルリングの振れ回りが原因と思われます。今後、潤滑油を適正にかきあげることができなくなるなどの原因で油膜切れを発生させ、軸受メタルの摩耗が更に進行することが懸念されるため、巡視の際にオイルリングの回転状況を確認されることを推奨します。尚、前回更油後のデータがなく、今回の分析データだけでは摩耗の進行状況を正確に把握できないため、定期的な分析による管理を推奨します。
報告№109-09136 報告№111-00495 | 分析№109-001160 分析№111-002274 | 111-002274 | 潤滑油および軸受は継続使用可能な状態にあると判断します。但し、異種油の混入または油名の誤りなどが考えられますので、以下の対策を推奨します。異種油の混入および油名の確認異種油の混入の有無、油名を再度確認することを推奨します。フェログラフィー異常摩耗の早期発見パラメータとして摩耗粒子を定量化して評価するフェログラフィーのIs値は、潤滑状態が正常なのマイナス乗でした。Iカップリング発光分光分析供試の潤滑油を分析した結果、検出された金属元素は、SOAP-Tの結果表に示すように、鉛、銅、錫、リン、亜鉛、カルシウム、バリウム、ナトリウムでした。検出されたこれらの金属元素から発生箇所を推定すると鉛、銅、錫・軸受等リン、亜鉛・オイル添加剤カルシウム、バリウム、ナトリウム・外部混入異物であると思われます。このうち、機械部品が摩耗したと思われる元素はのグループです。検出されたリン、亜鉛は添加剤として添加されている場合があります。ご提供して頂いたJOMORIXタービンの新油データには、これらの添加剤は含まれていないことから、異種油の混入、または油名の誤りなどが考えられます。計数汚染度、重量汚染度は共に良好でした。IRIRの結果、新油のIRスペクトルと一致しない箇所が確認されました。異種油の混入または油名の誤りなどが考えられます。
報告№109-09136 報告№111-00689 | 分析№109-001160 分析№111-003507 | 111-003507 | 粘度および消泡性能の低下が確認されました。今後は障害予防を目的に以下の対策を推奨します。更油、或いは、部分更油粘度が低下していたことから、今後適正な粘度範囲で使用していない場合、ギヤ歯面やベアリング軌道面で油膜切れが発生し、摩耗が進行することが懸念されるため、更油、或いは、部分更油を推奨します。追加分析消泡性能が低下した場合、ギヤ歯面での油膜形成に影響が出て摩耗が進展することがありますので、フェログラフィーおよびSOAP-Tを追加して摩耗により発生する油中金属濃度や潤滑状態を確認することを推奨します。粘度粘度はmm/sと新油値mm/sに比較して、粘度変化率は-.％で、前回同様に当社推奨の管理限界値である±％を超えていました。今後、適正な粘度範囲で使用していない場合、ギヤ歯面やベアリング軌道面で油膜切れが発生し、摩耗が進行することが懸念されます。泡立ち試験泡立ち試験の結果は、-と新油値が-であるのに比較して高い値となっていたことから、消泡性能が低下していることが分かりました。今後の使用状況によっては油の酸化劣化が進行したり、ギヤ歯面およびベアリング軌道面で油膜切れが発生したりする場合があるため、消泡剤の添加による消泡性能の改善など何らかの対応が必要になると思われます。分析結果粘度および消泡性能が低下していることが確認されました。粘度粘度はmm/sと新油値mm/sに比較して、粘度変化率は-.％で、当社推奨の管理限界値である±％を超えていました。泡立ち試験泡立ち試験は-と新油に比較して高い値でした。水分はと当社推奨の管理限界値の以下であり、良好と判断します。全酸価全酸価はmgKOH/gと新油値mgKOH/g以下にあり、良好と判断します。
報告№104-0378 報告№105-6011 | 分析№104-02669 分析№105-00443 | 105-00443 | 分解点検ヶ月後に初期試験を実施した結果、摩耗は安定していると判断します。これらのことは、前回に比較して、計数汚染度はランク減少したことSOAP／D-SOAPの結果、鉄及び錫濃度に変化がないこと異常摩耗の早期発見パラメータであるフェログラフィーのIs値が.と良好の範囲にあること以上のことから判断しました。
報告№104-0378 報告№105-4514 | 分析№104-02669 分析№105-00511 | 105-00511 | 分析の結果、揚炭機シリンダ、ポンプ摺動部では厳しい金属接触が発生していることが分かりました。今後、更に摩耗が進行することが懸念されるため、定期的に分析を実施し、摩耗の進行状況を確認されることを推奨します。尚、前回から今回まで分析データの推移から次回の採油周期はヶ月程度が望ましいと考えます。また、油の添加剤成分の析出により発生したスラッジも確認されました。このスラッジは粘着性があり、バルブ類の動作障害の原因になるため除去する必要があります。除去方法は、当社製清浄分散剤TS－の投与と濾過を実施されることを併せて推奨します。これらのことは、計数汚染度がNAS級、重量汚染度がmg/mlと当社推奨の管理限界値を超えていたこと異常摩耗の早期発見パラメータであるフェログラフィーのIs値がの乗とやや高く、摩耗粒子形態観察の結果、金属接触が厳しい場合に発生するシビア粒子、外部から混入したと思われる砂が観察されたことD－SOAPの結果、油の添加剤成分である亜鉛が.ppm検出されたこと以上ことから判断しました。
報告№109-09136 報告№113-00627 | 分析№109-001160 分析№113-002691 | 113-002691 | 分析の結果、軸受メタルの主成分である錫が、前回に比較して、SOAPでからppmに、D-SOAPでからppmに増加していたことから、軸受メタルの摩耗が発生していたことが確認されました。異常摩耗の早期発見のパラメータであるIs値は、前回のレベルからレベルに上昇し、Is値はやや高い値でした。また、SOAP/D-SOAPで軸受メタル主成分の錫が増加していました。計数汚染度は前回のNAS級からNAS級にランク上昇し、当社推奨の管理限界値以下であるものの、やや高い値でした。フィルタ残渣に金属片および鉄錆が観察されたことから、汚染度が高い要因は摩耗と外部混入異物の影響と考えられます。．前回同様に粘度、水分、酸価、IR、RBOTの各データは良好でした。分析結果は良好と判断します。粘度粘度はmm/sと新油値mm/sに比較して、粘度変化率は+.％で、当社推奨の管理限界値である±％以内にあり、良好と判断します。水分はppmと当社推奨の管理限界値の以下であり、良好と判断します。酸価は.mgKOH/gと新油値.mgKOH/gに比較して変化なく、IRの結果で油劣化の兆候を示すカルボン酸の吸収が確認されていないことから、良好と判断します。IRIRの結果、油劣化の兆候を示すカルボン酸の吸収が確認されていないことから、良好と判断します。RBOTRBOTはminと当社推奨の管理限界値のmin以上であり、良好と判断します。計数汚染度は当社推奨の管理限界値以下であるものの、やや高い値でした。計数汚染度計数汚染度はNAS級と当社推奨の管理限界値のNAS級以下であるものの、やや高い値でした。重量汚染度は.mg/mlと当社推奨の管理限界値のmg/ml以下であり、良好と判断します。軸受メタルの主成分である錫が比較的高い値で検出されました。SOAPSOAPの結果、銅がppm、錫がppm、油の添加剤成分であるバリウムがppm検出されました。D－SOAPD-SOAPの結果、鉄が、銅が、アンチモンが、錫がppm、油の添加剤成分であるバリウムが、外部から混入したと思われるカルシウムが、ナトリウムが検出されました。フェログラフィー異常摩耗の早期発見パラメータであるフェログラフィーのIs値が×とやや高い値でした。
報告№102-0094 | 分析№102-00775 | ○○102-00775 | 全酸価は良好の範囲にあるものの、IRの結果、油劣化の兆候を示すカルボン酸の吸収が確認されていることから、今後は、全酸価の上昇に注意が必要です。貴所でファイルされている過去の全酸価データをお示し下さい。そのデータから、次回分析時期と全酸価上昇傾向を推定したいと思います。粘度は良好と判断します。粘度はmm/sと新油値mm/sに比較して、粘度変化率は％で、当社推奨の管理目安である±％以内にあり、良好と判断します。水分は良好と判断します。水分はppmと当社推奨の管理目安の以下であり、良好と判断します。全酸価は良好と判断します。全酸価は.mgKOH/gと新油値.mgKOH/gに比較して、変化はなく、良好と判断します。IRの結果、油劣化の兆候があるため、今後全酸価の上昇に注意が必要です。IRの結果、IRチャートに示すように新油に比較して、IRの結果、IRチャートに示すように新油に比較して、若干油劣化の兆候を示すカルボン酸の吸収が見られており、全酸価の測定結果には、現れていない、劣化の兆候が確認されています。今後、劣化が進行することが懸念されますので、全酸価の上昇に注意して下さい。は良好と判断します。計数汚染度は良好と判断します。計数汚染度はNAS級と当社推奨の限界値のNAS級に比較して清浄でした。重量汚染度は良好と判断します。重量汚染度は.mg/mlと当社推奨の管理目安のmg/ml以下であり、良好と判断します。機器の潤滑状態機器の潤滑状態は正常と判断します。SOAPの結果は良好です。SOAPの結果、金属元素は確認されませんでした。D－SOAPの結果は良好です。軸受の摩耗を示す錫は検出されず、良好と判断します。フェログラフィーの結果は良好です。摩耗の過酷度を示すフェログラフィーのIs値がのマイナス乗と低く、且つ、正常な潤滑状態で発生するμm未満のラビング粒子が支配的であることから、軸受の潤滑状態は良好と判断します。
報告№109-09136 報告№111-00023 | 分析№109-001160 分析№111-000046 | 111-000046 | Iカップリング発光分光分析供試のギヤ油を分析した結果、検出された金属元素は、SOAP-Tの結果表に示すように、鉄、リン、カルシウム、アルミニウム、ケイ素、ナトリウムが検出されました。これらの検出された金属元素から発生箇所を推定すると鉄・ギヤ・軸受等リン・オイル添加剤カルシウム、アルミニウム、ケイ素、ナトリウム・外部混入異物であると思われます。このうち、機械部品が摩耗したと思われる元素はのグループです。フェログラフィー異常摩耗の早期発見パラメータとして摩耗粒子を定量化して評価するフェログラフィーのIs値は、潤滑状態が正常なの乗でした。摩耗粒子の形態で比較的多く観察された粒子は、潤滑状態が正常な場合に発生する摩耗粒子、金属潤滑部が局部的に油膜切れを起して発生するシビア粒子、繰返し応力を受けて発生する疲労摩耗粒子でした。このような摩耗粒子が観察された場合には、潤滑部では正常なマイルド摩耗、やや厳しい摩耗による凝着摩耗と疲労による疲労摩耗が発生し、そして局部的ではあるものの高圧・高温の箇所が発生していることも分かります。フリクションポリマは、潤滑油がギヤ歯面や軌道面に押し込められ高圧状態になると同時に、圧縮熱により高温状態になった結果、基油自身が重合反応を起こし生成することが知られています。そのため、高圧高温状態の解消がなされなければ、潤滑油の劣化が進行し、粘度上昇に因る潤滑異常に進展する場合があります。計数汚染度は当社推奨の管理限界値を超えていました。フェログラフィーで摩耗粒子が観察されたことから、汚染度が高い要因は、摩耗によるものと思われます。減速機および潤滑油は継続使用可能な状態にあると判断します。但し、切削摩耗や疲労摩耗が進行する場合があるため、定期的に分析を実施し、摩耗の進行状況を確認することを推奨します。なお、トライボ診断では、バックラッシの増加量を分析結果から計算できますので、構造が確認できる図面、ギヤの形式、歯形、モジュール、歯数、歯幅、油入替後の稼働時間ならびに分解点検後の稼働時間をお知らせ下さい。計算結果をご報告いたします。
報告№109-09136 報告№112-00207 | 分析№109-001160 分析№112-000845 | 112-000845 | 潤滑油および減速機は継続使用可能な状態にあると判断します。但し、今後も摩耗の進行を傾向監視するため、以下の対策を推奨します。定期的な分析摩耗の進行を監視するため、定期的に分析を実施し、分析データによる摩耗の進行状況を確認することを推奨します。濾過油中の汚染度が高いことから、観察された摩耗粒子や異物等がギヤ歯面および軌道面に噛み込み摩耗が進行することが懸念されるため、可能であれば濾過を推奨します。フェログラフィーIs値Is値は異常摩耗の早期発見パラメータのつで、摩耗粒子を定量化するために用います。前回に比較してIs値はの乗から変化はなく、低い値でした。摩耗粒子および摩耗形態摩耗粒子の形態で比較的多く観察された粒子は、潤滑状態が正常な場合に発生する摩耗粒子でした。これらの摩耗粒子が観察された場合、潤滑部で発生している摩耗形態は、正常なマイルド摩耗であることが分かります。潤滑状態Is値および摩耗粒子の観察結果から総合的に判断した結果、潤滑状態は正常な状態にあると判断します。Iカップリング発光分光分析【SOAP-T】潤滑油中から以下の元素が検出されました。検出された金属元素から発生箇所を推定すると鉄、ニッケル・ギヤ・軸受等リン、モリブデン・オイル添加剤カルシウム、アルミニウム、ナトリウム・外部混入異物であると思われます。このうち、機械部品が摩耗したと思われる元素はのグループです。バックラッシご提供いただいた減速機に関する情報から、スパイラルベベルギヤであり、この部分のバックラッシを求めました。その結果、減速機のギヤ歯面に摩耗が集中していたと仮定した場合、バックラッシの増加量は前回のμmからμmに増加したと推定されます。バックラッシ増加分の上限値は、メーカにより差異はあるものの、当社の推奨するバックラッシは、一般に推奨されるμmを管理目安にしています。この値に比較して十分に小さい値で、前回に比較して鉄濃度が増加していますが、増加量は極僅かであり摩耗も許容範囲にあることから継続使用には全く問題ないと判断します。前回に比較して計数汚染度はNAS級からNAS級以上にランク上昇し、当社推奨の管理限界値を超えていました。フィルタ表面の異物観察で表面が茶褐色で金属片、鉄錆、砂等が観察されたことから、汚染度が高い要因は、摩耗とスラッジ、そして外部混入異物の影響と思われます。前回に比較して粘度、水分、酸価、IRの各データは良好でした。
報告№103-8040 | 分析№103-00767 | 103-00767 | 回目の初期試験を実施した結果、前回に比較して計数汚染度、重量汚染度、D－SOAPの鉄、フェログラフィーのIs値が減少していたことから、濾過の効果が十分あったことが確認されました。これらのことは、計数汚染度が、NAS級からNAS級にランク減少し、異常摩耗の早期発見パラメータであるIs値が、から.に桁減少し、D－SOAPで、鉄がから.に減少していたことから判断しました。
報告№109-09136 報告№110-00319 | 分析№109-001160 分析№110-001312 | 110-001312 | は、油の粘度、油中のスラッジの発生量を判断パラメータに、粘度、全酸価、IR、RBOTで評価します。分析の結果、油の粘性を示す粘度は、新油値のmm/sに比較して粘度変化率が+.％のmm/sとほぼ変化はなく、また油中のスラッジの発生量を示す全酸価は、新油値の.mgKOH/gに比較して大きな変化のない.mgKOH/gと劣化は確認されなかった。さらにはIRの結果でも油が劣化した場合に発生するカルボン酸の発生も確認されず、酸化防止剤の残存量を示すRBOTは、限界値minに比較して、十分に残量があるminであった以上のことから、潤滑油の劣化は確認されませんでした。一方、油中の水分を計測した結果、水分は.ppmと新油と同等であり、継続使用可能な状態にあることが確認されました。潤滑油は継続使用可能な状態にあると判断します。なお、潤滑油の余寿命は、RBOTの使用時間当たりの減少量から推定しますが、推定には新油値と使用油のRBOT値に加えて、使用時間または直近の油入替日が必要となります。今後は、可能であればご提供下さい。
報告№109-09136 報告№111-00576 | 分析№109-001160 分析№111-002686 | 111-002686 | 潤滑油および軸受は継続使用可能な状態にあると判断します。但し、今後も摩耗の進行を傾向監視するため、以下の対策を推奨します。定期的な分析切削摩耗の進行を監視するため、定期的に分析を実施し、摩耗の進行状況を確認することを推奨します。再分析の時期を理論的に求めたところ、最短で約時間となります。この時間は、油中汚染物が均一になるために必要とする時間であり、この時間を経過すれば、油が入れ替わっていても再分析の結果から状態の傾向を確認することが可能となります。そのため、試運転などで数時間の運転が可能であれば、より的確に状況が確認できますので再分析を推奨します。油槽内の清掃潤滑油が汚染されていることから、油槽内は汚染されていると思われます。更油をする際には、油槽内を清掃し、更油する新油もNAS級程度の清浄な潤滑油を更油することを推奨します。シリコン系のグリースや添加剤の確認シリコン系の添加剤やグリースを使用している箇所があるかについてご確認下さい。Iカップリング発光分光分析供試の潤滑油を分析した結果、検出された金属元素は、SOAPの結果表に示すように、鉄、鉛、亜鉛、カルシウム、バリウム、ケイ素が検出されました。これらの検出された金属元素から発生箇所を推定すると鉄、鉛、亜鉛・軸受等カルシウム、バリウム、ケイ素・外部混入異物であると思われます。このうち、機械部品が摩耗したと思われる元素はのグループです。ケイ素の検出SOAPでケイ素がppm検出されました。一般に、潤滑油中からケイ素が検出された場合の原因として、シリコン油或いは、シリコン系の添加剤が検出されるフェログラフィーおよびフィルタ表面の異物観察で砂が多く観察されて検出されるシリコングリースをシール部に塗布している場合、このシリコングリースが潤滑油に混入して検出されるなどが挙げられますが、今回検出が比較的高濃度であることからの可能性が考えられます。については、分析結果では確認することが出来ませんので、これに関する情報があれば提供をお願いします。フェログラフィー異常摩耗の早期発見パラメータとして摩耗粒子を定量化して評価するフェログラフィーのIs値は、潤滑状態が厳しいの乗でした。摩耗粒子の形態で比較的多く観察された粒子は、潤滑状態が正常な場合に発生する摩耗粒子異物の噛み込みにより発生する切削粒子局部的に高圧・高温となる場合に発生するフリクションポリマでした。このような摩耗粒子が観察された場合には、潤滑部では正常なマイルド摩耗異物による切削摩耗であり、そして局部的ではあるものの高圧・高温の箇所が発生していることも分かります。摩耗形態の中でも切削摩耗は摩耗進行速度が速く、転がり軸受でこの摩耗形態が発生した場合には寿命が分の程度に低下することも知られており、切削摩耗により生じた軌道面の損傷が起点となって転がり軸受の寿命となるフレーキングに進展することから傾向監視による経過監視が必要です。フリクションポリマは、潤滑油が軌道面に押し込められ高圧状態になると同時に、圧縮熱により高温状態になった結果、基油自身が重合反応を起こし生成することが知られています。そのため、高圧高温状態の解消がなされなければ、潤滑油の劣化が進行し、粘度上昇に因る潤滑異常に進展する場合があります。計数汚染度はやや高い値でした。フィルタ表面の異物観察で金属片、鉄錆等が観察されたことから、汚染度が高い要因は、摩耗と外部混入異物の影響と思われます。粘度、水分、全酸価、IR、RBOTの各データは良好でした。尚、別紙RBOTの減少傾向から油の余寿命を求めた結果、本試料は直近の更油から起算して稼働日数が年月まで使用可能であることが分かります。
報告№109-09505 報告№110-00458 | 分析№109-003150 分析№110-002077 | 110-002077 | 異常摩耗の早期発見パラメータであるフェログラフィーのIs値は、潤滑状態が正常なの乗となっていましたが、摩耗粒子の形態観察で繰返し応力を受けて発生する疲労摩耗粒子が比較的多く観察されました。摩耗粒子の観察結果から、疲労による疲労摩耗が発生していることが分かりました。今後、転がり軸受の寿命の指標となるフレーキングに進展することが懸念されます。汚染度計数汚染度は良好でした。摩耗粒子の観察結果から、疲労摩耗で発生する摩耗粒子が観察されているものの、観察されたこれらの摩耗粒子の濃度は比較的低濃度であることから異常な潤滑状態は極一部での発生と推定されます。従って、軸受は継続使用可能な状態にあると判断します。尚、今後も定期的な分析による摩耗状態の傾向監視を推奨します。計数汚染度は良好と判断します。計数汚染度計数汚染度はNAS級と当社推奨の管理限界値のNAS級以内にあり、良好と判断します。重量汚染度はmg/mlでした。機器の潤滑状態フェログラフィーの結果、繰返し応力を受けて発生する疲労摩耗粒子が比較的多く観察されました。SOAPSOAPの結果、摩耗により発生する鉄、油の添加剤成分であるリンが検出されました。D－SOAPD－SOAPの結果、摩耗により発生する鉄、油の添加剤成分であるリンが検出されました。フェログラフィー異常摩耗の早期発見パラメータであるフェログラフィーのIs値がの乗と良好の範囲にあるものの、摩耗粒子の形態観察の結果、繰返し応力を受けて発生する疲労摩耗粒子が比較的多く観察されました。
報告№109-09136 報告№114-00237 | 分析№109-001160 分析№114-000804 | 114-000804_date140908 | 供試の新グリースと使用グリースを分析した結果、新グリースには入れることがない鉄が.ppm検出されていました。これは、グリースガンのノズル先端部に付着していた鉄分を検出したものと考えられますが、この鉄分が給脂されてベアリング内に入った場合は、異物起点型の疲労摩耗の原因になる可能性が高いことから、新グリースの給脂用具の清浄度管理には十分な注意が必要です。グリース分析の結果、グリースの物理的性状は良好であることから、継続使用可能な状態にあると判断します。軸受は継続使用可能な状態にあると判断します。但し、SOAP-Tの鉄が比較的高く、今後の摩耗進行が懸念されるため、以下の対策を推奨します。定期的な分析今後の進行が懸念される摩耗の推移を監視するため、定期的な分析実施を推奨します。
報告№108-0411 報告№110-00262 | 分析№108-02745 分析№110-001019 | 110-001019 | ・摩耗状態SOAPの結果、前回検出されていなかった錫が、今回ppm検出され、ジャーナル軸受の摩耗が検出されました。メタルの摩耗体積および摩耗深さを今回のSOAPの錫濃度ppm、油量Lで計算により求めました。メタル表面の平均的な摩耗深さはμmとなり、メタルの表面粗さをsと仮定すると、その粗さに割近くが摩耗しており、軸受表面は鏡面状態になっている部分が発生していると推定されます。このような場合、起動・停止時に軸受が損傷しやすい状況になっていると考えられます。・汚染度前回に比較して計数汚染度がNAS級から級にランク増加しているものの、当社推奨の管理限界値内にあり、良好でした。結論メタル表面を仮定した軸受摺動面の診断結果から、起動・停止時に軸受が損傷しやすい状況にあることが推定できましたので、可能であれば軸受の点検を推奨します。また、軸受点検ができない場合は短周期で分析を実施し、摩耗の進行状況を確認することを推奨します。次回分析の時期を理論的に求めたところ、最短で約時間となります。この時間は、油中汚染物が均一になるために必要とする時間であり、この時間を経過すれば、再分析の結果から状態の傾向を確認することが可能となりますので、これを参考に次回分析時期を検討されることを提案します。なお、今回の計算結果で使用した油量と軸受のサイズについて、軸受は直径：mm、幅：mmのサイズのものが個であるのに対して、油量がLとやや多いのではないかと思われます。念のため、再確認をお願いいたします。は良好と判断します。計数汚染度計数汚染度はNAS級と当社推奨の管理限界値のNAS級以内にあり、良好と判断します。重量汚染度は.mg/mlと当社推奨の管理限界値のmg/ml以内にあり、良好と判断します。機器の潤滑状態SOAPの結果、軸受の摩耗を示す錫が検出されました。SOAPSOAPの結果、摩耗により発生する錫、油の添加剤成分であるリンが検出されました。D－SOAPD－SOAPの結果、摩耗により発生する鉄、銅、錫が検出されていないことから、良好と判断します。フェログラフィー異常摩耗の早期発見パラメータであるフェログラフィーのIs値がのマイナス乗と良好の範囲にあります。
報告№107-4543 報告№107-6562 | 分析№107-02132 分析№107-02273 | 107-02273 | トライボ診断の結果、粘度を除く項目は良好でした。粘度は、新油値のmm/sに比較し変化率が-％のmm/sとなっており、当社推奨の管理限界値である±％を超えていました。IRの結果、異種油の混入や劣化の進行が確認されなかったことから、粘度の低下は、潤滑油の製造ロットによる差異、または、潤滑油の分子がせん断作用を受け粘度が低下したことなどが考えられます。現在のところ、本試料油は継続使用可能な状態にありますが、定期的に分析を実施し、粘度の低下および油の劣化の進行状況を確認することを推奨します。尚、補充用として○○WFに保管している新油がありましたら、ml程度ご提供下さい。新油の粘度をチェックいたします。粘度が当社推奨の管理限界値を超えていました。粘度は当社推奨の管理限界値を超えていました。粘度はmm/sと新油値mm/sに比較して、粘度変化率は-％で、当社推奨の管理限界値である±％を超えていました。粘度はmm/sでした。粘度はmm/sでした。粘度指数はでした。粘度指数はでした。水分は良好。水分はppmと当社推奨の管理限界値の以下であり、良好と判断します。全酸価は良好。全酸価は.mgKOH/gと新油値.mgKOH/g以内であり、良好と判断します。
報告№109-09136 | 分析№109-001160 | 114-001021 | 対象設備は継続使用可能な状態にあると判断しますが、潤滑状態の健全性を確認するためにも、継続して傾向監視することを推奨します。定期的な分析今後の疲労摩耗の推移を監視するため、定期的な分析実施を推奨します。新油の分析粘度、酸価は、油の性能を評価するパラメータの一種です。油の性能低下は、新油との比較が必要なことから、使用油の油名確認および新油の分析による比較評価を推奨します。異常摩耗の早期発見のパラメータであるIs値は、レベルと正常です。但し、潤滑部の摩耗が認められたため、定期的に潤滑油分析を実施し、摩耗推移を監視することが有用と考えます。フェログラフィーで比較的多く観察された粒子は、以下の通りです。正常な摩耗粒子・潤滑状態が正常なマイルド摩耗により発生。疲労摩耗粒子・繰返し応力による金属疲労で発生。大型化するとフレーキングやスポーリングの発生が懸念されます。水分は良好です。粘度粘度は.mm/sでした。油名が不明であることから新油値との比較評価できませんでした。仮にISOVGとすると規格内にありますが、新油との比較による評価を推奨します。酸価は.mgKOH/gでした。油名が不明であることから新油値との比較評価ができないため、新油の分析実施を推奨します。
報告№108-0383 報告№108-0383 | 分析№108-02565 分析№108-02565 | 108-02565 | 今回の採油は、対象設備の停止中にドレン弁から実施しているため、油循環中に採油した場合に比較し、油中粒子の沈降の影響を受け、分析データが高濃度に出る可能性があります。今回の分析は以上のことを踏まえて結果を検討します。分析の結果、前回に比較して、採油条件の影響で高濃度に出る可能性があるにもかかわらず、今回分析結果は、前回に比較して変化がないことから、軸受の摩耗は安定していたものと判断します。尚、本設備は回転数がmin-と低速回転であるため、安定した油膜の保持ができにくいと考えられます。このことを勘案して、現在のところ摩耗は安定しているものの、今回同様に定期的な分析を継続し、摩耗の進行状況を確認することを推奨します。これらのことは、計数汚染度が前回のNAS級から今回はNAS級とランク減少し、異常摩耗の早期発見パラメータであるフェログラフィーのIs値がの乗と良好の範囲にあるものの、摩耗粒子形態観察の結果、前回同様に～μmサイズの微小な疲労摩耗粒子が観察されたこと以上のことから判断します。尚、上述しましたように、今回の採油は停止中の採油であるため、運転中の採油に比較して汚染度は高目に出ている可能性があります。採油は、粒子の沈降の影響を少なくすることが重要であり、そのため油中粒子が均一な分散状態で実施されることを推奨します。計数汚染度は良好と判断します。計数汚染度は良好と判断します。計数汚染度はNAS級と当社推奨の管理限界値のNAS級以内にあり、良好と判断します。重量汚染度は.mg/mlです。重量汚染度は.mg/mlです。機器の潤滑状態フェログラフィーの結果、前回同様に～μmサイズの疲労摩耗粒子が比較的多く観察されています。SOAPの結果、鉄および銅が検出されています。SOAPの結果、摩耗により発生する鉄および銅、油の添加剤成分であるリンが検出されています。D－SOAPの結果、鉄が検出されています。D－SOAPの結果、摩耗により発生する鉄、油の添加剤成分であるリンが検出されています。フェログラフィーの結果、～μmサイズの疲労摩耗粒子が比較的多く観察されています。異常摩耗の早期発見パラメータであるフェログラフィーのIs値がの乗と良好の範囲にあるものの、摩耗粒子の形態観察の結果、～μmサイズの疲労摩耗粒子が比較的多く観察されています。
報告№109-09136 報告№111-00114 | 分析№109-001160 分析№111-000608 | 111-000608 | 潤滑油は継続使用可能な状態にあると判断します。を示す粘度、全酸価、IR、RBOTの各データは良好でした。尚、別紙RBOTの減少傾向から油の余寿命を求めた結果、本試料は直近の更油から起算して稼働時間が時間まで使用可能であることが分かります。水分は良好でした。
報告№108-8018 報告№108-8018 | 分析№108-03220 分析№108-03220 | 108-03220 | 本試料油は、採油量がmlと少なかったため、汚染粒子数、汚染物重量は規定量確保できませんでした。参考値としてお考え下さい。分析の結果、異常摩耗の早期発見パラメータであるフェログラフィーのIs値がの乗とやや高く、摩耗粒子の形態観察で外部から混入したと思われる樹脂が多く観察されたことから、Is値が高い要因は、外部混入異物の影響と考えられます。外部混入異物は、今回の採油が対象設備の停止中にドレンプラグから採油を実施しているため、ドレン部に残留していた汚染物が検出された可能性が高いと思われます。外部混入異物が多く確認されていますが、同時に観察された摩耗粒子からは、転がり軸受の寿命の指標となるフレーキングの発生が確認されていないことから、潤滑状態は正常と判断します。一方、金属濃度SOAPでケイ素がppm検出されています。一般に、潤滑油中からケイ素が検出された場合の原因として、油の消泡剤として使用されるシリコン系の添加剤が検出されるフェログラフィーおよびフィルタ表面の異物観察で砂が多く観察され、これが検出されるシリコングリースをシール部に塗布している場合、このシリコングリースが潤滑油に混入して検出されるなどが挙げられますが、今回の原因は、フェログラフィーおよびフィルタで砂はあまり観察されなかったことから、以外の可能性が考えられます。およびについては、分析結果では確認することが出来ませんので、原因を絞込むため、消泡剤の投与をしていないか、また、シリコングリースを使用している箇所があるかについてご確認下さい。一方、潤滑油の特性低下を知るパラメータである有機物・有機化合物は油劣化の兆候を示すカルボン酸の吸収が確認されていないことから、この油は継続使用可能と判断します。特性低下全ての項目が良好な範囲にあったことから特性低下は認められず良好と判断します。有機物・有機化合物の結果、良好と判断します。有機物・有機化合物の結果、油劣化の兆候を示すカルボン酸の吸収が確認されていないことから、良好と判断します。色相は良好と判断します。色相はL.と新油値のL.に変化はなく、良好と判断します。汚染は良好と判断します。汚染粒子数は良好と判断します。汚染粒子数はNAS級と当社推奨の管理限界値のNAS級以内にあり、良好と判断します。汚染物重量は良好と判断します。汚染物重量はmg/mlと当社推奨の管理限界値のmg/ml以内にあり、良好と判断します。摩耗摩耗粒子の結果、摩耗粒子の形態観察で外部から混入したと思われる樹脂が多く観察されています。摩耗粒子の結果、摩耗粒子の形態観察で外部から混入したと思われる樹脂が多く観察されています。異常摩耗の早期発見パラメータであるフェログラフィーのIs値がの乗とやや高く、摩耗粒子の形態観察の結果、外部から混入したと思われる樹脂が多く観察されています。金属濃度SOAPの結果、ケイ素が検出されています。金属濃度SOAPの結果、亜鉛、外部から混入したと思われるケイ素が検出されています。金属濃度酸溶解法の結果、鉄が検出されています。金属濃度酸溶解法の結果、鉄、外部から混入したと思われるカルシウム、ナトリウムが検出されています。
報告№109-09094 報告№109-09094 | 分析№109-000872 分析№109-000872 | 109-000872 | 分析の結果、全てのデータが良好であることから、この油は継続使用可能と判断します。特性低下全ての項目が良好の範囲にあったことから、特性低下は認められず良好と判断します。粘度は良好と判断します。粘度はmm/sと新油値mm/sに比較して、粘度変化率は+.％で、当社推奨の管理限界値である±％以内にあり、良好と判断します。全酸価は良好と判断します。全酸価は.mgKOH/gと新油値.mgKOH/gに比較して高い値であるものの、有機物・有機化合物の結果、油劣化の兆候を示すカルボン酸の吸収が確認されていないことから、良好と判断します。有機物・有機化合物の結果、良好と判断します。有機物・有機化合物の結果、油劣化の兆候を示すカルボン酸の吸収が確認されていないことから、良好と判断します。酸化安定度の結果、良好と判断します。酸化安定度はminと当社推奨の管理限界値のmin以上であり、良好と判断します。汚染は良好と判断します。水分は良好と判断します。水分はと当社推奨の管理限界値の以下であり、良好と判断します。
報告№109-09136 報告№110-00411 | 分析№109-001160 分析№110-001874 | 110-001874 | 本試料油の添加剤は、一般に、タービン油に比較して極圧添加剤や摩耗防止剤などの濃度が高く、この影響でRBOT試験の結果が変動する傾向があります。そのため、ギヤ油の余寿命の評価をタービン油と同等の精度で得るには、RBOTの結果に加え、粘度、水分、全酸価、IRなどのデータを総合的に判断することが必要です。分析の結果、油の粘性を示す粘度は、新油値の.mm/sに比較して粘度変化率が+％のmm/sとほぼ変化はなく、また油中のスラッジの発生量を示す全酸価は、新油値の.mgKOH/g以下の.mgKOH/gと良好であり劣化は確認されなかった。さらにはIRの結果でも油が劣化した場合に発生するカルボン酸の発生も確認されず、酸化防止剤の残存量を示すRBOTは、限界値minに比較して、十分に残量があるminであった以上のことから、潤滑油の劣化は確認されませんでした。尚、別紙RBOTの減少傾向から油の余寿命を求めた結果、この減少傾向のまま継続使用した場合は、年月には限界値に到達すると推定されます。汚染度一方、油中の水分を計測した結果、水分は.ppmと当社推奨の管理限界値の以内にあり、継続使用可能な状態にあることが確認されました。潤滑油は継続使用可能な状態にあると判断します。
報告№109-09249 報告№111-00162 | 分析№109-001747 分析№111-000895 | 111-000895 | 潤滑油は継続使用可能な状態にあるものの、サイクロ減速機内の摩耗の進行が確認されたため、以下の対策を推奨します。摩耗の進行を監視するため、再分析を実施し、摩耗の進行状況を確認することを推奨します。フェログラフィー異常摩耗の早期発見パラメータとして摩耗粒子を定量化して評価するフェログラフィーのIs値は、潤滑状態がやや厳しいの乗でした。摩耗粒子の形態で比較的多く観察された粒子は、潤滑状態が正常な場合に発生する摩耗粒子、局部的に高圧・高温となる場合に発生するフリクションポリマでした。これらの摩耗粒子が観察された場合、潤滑部で発生している摩耗形態は、正常なマイルド摩耗であり、そして局部的ではあるものの高圧・高温の箇所が発生していることも分かります。フリクションポリマは、潤滑油がギヤ歯面に押し込められ高圧状態になると同時に、圧縮熱により高温状態になった結果、基油自身が重合反応を起こし生成することが知られています。そのため、高圧高温状態の解消がなされなければ、潤滑油の劣化が進行し、粘度上昇に因る潤滑異常に進展する場合があります。Iカップリング発光分光分析供試のギヤ油を分析した結果、検出された金属は油中金属元素の結果表に示すように、鉄、銅、クロム、錫、リン、亜鉛、カルシウム、バリウム、アルミニウム、ケイ素、ナトリウムでした。これら検出された金属元素から発生箇所を推定すると、鉄、銅、クロム、錫・ギヤ・軸受等リン・オイル添加剤亜鉛、カルシウム、アルミニウム、ケイ素、ナトリウム・外部混入異物であると思われます。このうち、機械部品が摩耗したと思われる元素はのグループです。汚染粒子数は当社推奨の管理限界値を超えていました。フィルタ表面の異物観察で表面が茶褐色で金属片、鉄錆、砂等が観察されたことから、汚染度が高い要因は、摩耗とスラッジ、そして外部混入異物の影響と思われます。粘度、全酸価、酸化安定度、有機物・有機化合物の各データは良好でした。分析結果特性低下特性低下に係るパラメータの分析結果は良好と判断します。粘度粘度は.mm/sと新油値.mm/sに対する粘度変化率は-.％で、当社推奨の管理限界値である±％以内にあり、良好と判断します。全酸価添加タービン油の全酸価は、油メーカによって初期値が違うため統一した管理基準を設定するのが困難であることから、当社では管理限界値を設定しておらず、新油分析値との比較及び他の分析項目の結果より全酸価の状態判断を行います。その結果、全酸価は.mgKOH/gと新油値.mgKOH/g以内にあることから良好と判断します。酸化安定度酸化安定度はminであり、当社推奨の管理限界値のmin以上であることから良好と判断します。有機物・有機化合物有機物・有機化合物は、IRチャートによる新油分析値との比較の結果、cm-付近に劣化の兆候を示すカルボン酸の吸収が確認されていないことから、良好と判断します。色相はLであり、新油値のLに比較して大きな変化はないことから、良好と判断します。汚染に係るパラメータの分析結果は、汚染粒子数は当社推奨の管理限界値を超えていました。水分はppmであり、当社推奨の管理限界値の以下であることから良好と判断します。汚染粒子数はNAS級以上であり、当社推奨の管理限界値のNAS級を超えていました。汚染度物重量はmg/mlでした。摩耗フェログラフィーによる摩耗粒子の観察の結果、潤滑状態が正常な場合に発生する摩耗粒子、局部的に高圧・高温となる場合に発生するフリクションポリマが比較的多く観察されました。異常摩耗の早期発見パラメータであるフェログラフィーのIs値がの乗とやや高く、摩耗粒子の形態観察の結果、潤滑状態が正常な場合に発生する摩耗粒子、局部的に高圧・高温となる場合に発生するフリクションポリマが比較的多く観察されました。金属濃度SOAP法により金属濃度を測定した結果、潤滑箇所で発生する金属接触によって検出される鉄がppm、油の添加剤成分であるリンがppm、外部から混入したと思われる亜鉛、カルシウム、アルミニウム、ケイ素がppm検出されました。金属濃度酸溶解法により金属濃度を測定した結果、潤滑箇所で発生する金属接触によって検出される鉄がppm、銅が、クロム、錫が、油の添加剤成分であるリンが、外部から混入したと思われる亜鉛が、カルシウムがppm、バリウム、アルミニウム、ナトリウムが検出されました。
報告№109-09536 報告№109-09536 | 分析№109-003318 分析№109-003318 | 109-003318 | を示す粘度、水分、全酸価の各データは良好でした。泡立ち試験の結果は、-と新油値が-であるのに比較して高い値となっていたことから消泡性能が低下していることが分かりました。潤滑状態の異常の早期発見パラメータである潤滑状態指数は、のマイナス乗と濾過設備のない機器であれば正常な潤滑状態にあると判断できます。・消泡性能の低下消泡性の性能が低下していることが確認されたことから、今後の使用状況によっては油の酸化劣化が進行したり、ギヤ歯面およびベアリング軌道面で油膜切れが発生したりする場合があるため、消泡剤の添加による消泡性能の改善など何らかの対応が必要になると思われます。・潤滑状態濾過設備のない機器であれば正常な潤滑状態にあると判断できますが、当該機の潤滑系にはフィルタが設置されているため、別紙インライン・オフラインフィルタの影響に示すとおり、潤滑状態が異常となり大型の摩耗粒子が発生したとしても、粒子の大部分が捕捉されてしまい正常な潤滑状態にあると誤認してしまう可能性があります。このようなフィルタの影響を考慮に入れたLCインデックスは、摩耗がやや厳しい状態に分類されるの乗領域となりました。潤滑状態指数は、前回のの乗から乗に桁減少していることから、運転状態が前回と大きな差がなければ、摩耗が安定している状態にあったものと思われます。結論消泡性能の低下が確認されたものの、潤滑油、ギヤおよび転がり軸受は、継続使用可能な状態にあると思われます。現在のところ摩耗は安定した状態にあると思われますが、運転条件によっては摩耗の進行が速まる場合も想定されるため、今後は潤滑油の分析に加えてフィルタ付着物の分析を実施し、異常な摩耗状態発生の有無を精密に確認することを推奨します。消泡性能の改善は、添加する消泡剤の効果をテストにより確認する必要がありますので、必要な場合は当社営業担当者までお知らせ下さい。泡立ち試験の結果、消泡性能が低下していることが確認されました。粘度粘度はmm/sと新油値mm/sに比較して、粘度変化率は-.％で、当社推奨の管理限界値である±％以内にあり、良好と判断します。粘度粘度はmm/sでした。粘度指数粘度指数はでした。泡立ち試験泡立ち試験は-と新油に比較して高い値でした。水分は.と当社推奨の管理限界値の以下であり、良好と判断します。全酸価全酸価は.mgKOH/gと新油値.mgKOH/g以内にあり、良好と判断します。機器の潤滑状態精密な濾過設備がない機器であれば、潤滑状態指数は正常の範囲にあると判断します。潤滑状態指数異常摩耗の早期発見パラメータである潤滑状態指数がのマイナス乗と精密な濾過設備がない機器であれば、潤滑状態指数は正常の範囲にあると判断します。
報告№109-09136 報告№113-00644 | 分析№109-001160 分析№113-002763 | 113-002763 | 潤滑油は重量汚染度が高いことから、バルブ類の動作障害等が懸念されます。対象機器油中金属元素のクロムがSOAPでppm検出されました。クロムは、シリンダ内面にメッキされていることから、シリンダ内面の摩耗によるものと推定されます。今後、メッキが剥がれ落ちてきた場合、耐摩耗性が低下し、シリンダ内面の摩耗が進行して、ピストンの動作に支障が出る懸念があるため、以下の対策を推奨します。更油または濾過潤滑油は重量汚染度が高いことから、バルブ類の動作障害等が懸念されるため、予防措置として更油または濾過を推奨します。シリンダ内面の点検と採油箇所の検討SOAPの結果、クロムが高い値であり、仮定した数値が間違っていなければ、メッキ部分は摩耗している可能性があることから、シリンダ内面の点検を推奨します。今後分析を実施する場合、シリンダポートの両側から採油を実施し、ポートのどちら側が摩耗しているかを確認することを併せて推奨します。定期的な分析今後懸念される摩耗の進行を監視するため、定期的に分析を実施することを推奨します。濾過効率の確認潤滑油が常時濾過されている設備は、全体油量と潤滑油ポンプ吐出量、そして濾過機の濾過効率などをパラメータとして潤滑状態の評価を行います。今後は、濾過機の入口と出口から採油を実施することを推奨します。最適な採油方法本試料油は、機器停止中に潤滑油タンク給油口から採油されているため、別紙油中粒子の沈降の影響に示すように、油中粒子が油槽底部に沈降し、分析データが低濃度に出ている可能性があります。正確なデータによる診断を行うためにも、今後の採油は、極力運転中もしくは停止直後の油槽中層部から実施されることを推奨します。異常摩耗の早期発見のパラメータであるIs値は、前回のレベルからレベルに上昇し、やや高い値でした。また、潤滑部の摩耗が認められたため、定期的に潤滑油分析を実施し、摩耗推移を監視することが有用と考えます。クロムメッキの摩耗深さSOAPの結果、クロムがppm検出されました。シリンダ内面にクロムメッキをしていることから、シリンダ内面の摩耗によるものと考えられます。メッキの膜厚は、～μm以上であり、用途に応じて膜厚が選定されます。今回の分析結果からメッキの摩耗深さを求めました。情報が不明な部分がありますので、シリンダ直径をmm、ストローク幅をmmと仮定しました。その結果、メッキ部分の平均的な摩耗深さは、μmと推定されました。メッキの膜厚が最も少ないμmであった場合、既にメッキが摩耗している可能性が考えられます。計数汚染度は前回のNAS級以上からNAS級にランク低下し、良好です。但し、重量汚染度はmg/mlからmg/mlに増加し、当社推奨の管理限界値を超えていました。D-SOAPで油の添加剤成分であるリンが検出され、フィルタ残渣に、金属片、粘ちょう物が観察されたことから、汚染度が高い要因は、摩耗とスラッジの影響と思われます。粘度、水分、酸価、IRの各データは良好です。
報告№109-09136 報告№112-00382 | 分析№109-001160 分析№112-001580 | 112-001580_date121114 | 潤滑油および対象設備は継続使用可能な状態にあると判断します。但し、今後も摩耗の進行を傾向監視するため、以下の対策を推奨します。次回点検でピストンリングの点検と更油当該機の油中からカルシウム化合物がやや高い濃度で検出されたため、この化合物がコンロッドメタルやクランクメタルの摩耗を促進させる懸念があります。化合物発生の原因は、ピストンリングの摩耗によって燃焼ガスのシール性が低下し、燃焼ガス中の硫黄分と油中のカルシウム添加剤が反応するためと考えられます。そのため、次回点検では第一にピストンリングの摩耗状態の点検を推奨すると共に、第二に、更油を推奨します。更油或いは部分更油による水分濃度の調整水分の影響により金属表面で腐食摩耗が発生し、発生した鉄錆等の粒子が潤滑部に噛み込み摩耗が進行することがありますので、更油或いは部分更油などにより相対的に水分濃度を低くするなどの方法を推奨します。定期的な分析凝着摩耗の進行を監視するため、定期的に分析を実施し、分析データによる摩耗の進行状況を確認することを推奨します。はフェログラフィーおよびSOAP-Tの結果から総合的に判断した結果、やや厳しい状態にあると考えられます。フェログラフィー【定量分析：Is値】Is値は異常摩耗の早期発見パラメータのつで、摩耗粒子を定量化するために用います。前回に比較してIs値はの乗から乗に上昇し、やや高い値でした。フェログラフィー【定性分析：摩耗粒子および摩耗形態観察】分析結果から比較的多く観察された粒子は、以下の通りでした。正常な摩耗粒子・潤滑状態が正常なマイルド摩耗により発生。黒錆・潤滑状態がやや厳しい凝着摩耗により発生。金属接触が厳しく、且つ、高い摩擦熱が発生していると考えられます。Iカップリング発光分光分析【SOAP-T】検出された金属元素から発生箇所を推定すると、以下の通りでした。鉄、銅、ニッケル・軸受等リン、亜鉛、カルシウム、モリブデン・添加剤ナトリウム・外部混入異物カルシウムの析出前回に比較してSOAP-Tでカルシウムがppmからppmに減少しているものの、やや高い値でした。エンジン油中にカルシウム化合物が高い濃度で検出された場合、この化合物がコンロッドメタルやクランクメタル摺動面に噛み込んで摩耗させたり、メタルに埋め込まれて摩耗を促進させたりする原因になるなどの悪影響を生じることが当社の研究結果から判明しています。この影響については、別紙カルシウムの析出をご覧ください。クランクメタルの摩耗前回に比較してSOAP-Tで銅がppmからppmに増加していたことから、銅を使用した箇所の溶出・摩耗が進行していると推定されます。ディーゼル機関の潤滑油で銅が検出される場合は、クランクメタルが考えられます。ディーゼルエンジンのクランクメタルは積層構造になっており、クランクメタルの最表面はホワイトメタル層が存在し、その下にニッケル層、さらにその下には銅と鉛の合金であるケルメット層が存在します。ディーゼルエンジンのメタルは、設計上、油膜が正常に形成される流体潤滑が基本であることから、通常の使用においては摩耗しにくいと思われますが、メタルの潤滑部に流体潤滑になりにくい部分が発生するとメタル表面の軟質金属部が摩耗しメタル部のすぐ下のニッケル部まで摩耗し始め、ホワイトメタル層の主成分である錫や鉛、そしてメタルの第二層のニッケルやバックメタルの銅が検出されます。今後、摩耗が進行した場合、軸受が焼付を起こす可能性があるため、注意が必要です。その他の銅を使用した箇所の溶出・摩耗その他に潤滑油系統内で銅を使用している箇所は、潤滑油冷却器の配管などが考えられます。この箇所で溶出・摩耗が発生する場合は以下のことが考えられます。潤滑油冷却器の配管で摩耗していた場合、配管取付け部に緩みが生じて配管が振動し、継手部が外れたり、亀裂が生じて冷却水の混入にいたる場合があります。亜鉛系添加剤の影響により、潤滑油冷却器の配管で溶出していた場合、ピンホールが発生して冷却水の混入に至る場合があります。今後、油劣化の進行や水分濃度が上昇することに注意が必要です。計数汚染度前回に比較して計数汚染度はNAS級以上からNAS級にランク低下したものの、汚染されていました。フィルタ表面の異物観察で鉄錆、砂等が観察されたことから、汚染度が高い要因は、摩耗と外部混入異物の影響と思われます。粒度分布粒度分布は.～.μmの範囲にあり、.μmにピークが確認されました。μm以下の粒子が多いことから、燃焼して発生したすす等であることが分かります。前回同様に粘度、酸価、IRの各データは良好でした。水分は、ppmと当社推奨の管理限界値を超えていました。今後、水分の影響でエンジン内部に錆が発生し、その影響で摩耗が発生する懸念があります。
報告№104-0378 報告№105-8000 | 分析№104-02669 分析№105-00055 | 105-00055 | 精点Aを実施した結果、全酸価は.mgKOH/gとやや高い値であることがわかりました。この要因は、IRの結果で油劣化の兆候を示すカルボン酸の吸収が見られたことから油劣化によるものと考えられます。全酸価が高い場合、油中の酸成分により金属表面が腐食して腐食摩耗が発生します。現在のところ、管理限界値内にあり軸受メタルに影響はないものの、今後、全酸価が上昇し、腐食摩耗に進展することが懸念されるため、ヶ月以内に再度分析を実施し、全酸価の上昇傾向を確認されることを推奨します。これらのことは、全酸価が.mgKOH/gと当社推奨の管理限界値内にあるものの、やや高いことIRの結果、油劣化の兆候を示すカルボン酸の吸収が見られたこと以上のことから判断しました。
報告№109-09448 報告№109-09448 | 分析№109-002865 分析№109-002865 | 109-002865 | 摩耗状態異常摩耗の早期発見パラメータであるフェログラフィーのIs値は、潤滑状態が良好な状態にあることを示すの乗であり、点検を要する摩耗粒子が観察されておらず、現在のところ継続使用は可能な状態にあると判断できます。この状態で検出された油中金属は、その多くが鉄であり、これらは摩耗粒子の観察結果から疲労摩耗であることが分かりました。疲労摩耗は、スパイラルベベルギヤの歯面で発生していると推定されますが、発生箇所が歯面の微小領域であることから、現在のところ、継続使用は可能と判断できます。バックラッシ減速機の構造から、最も負荷が大きく、摩耗が進行しやすい箇所をスパイラルベベルギヤとスパイラルベベルピニオンと推定し、この部分のバックラッシを求めました。提供していただいた図面には歯幅が記載されておらず、また、更油後の稼働時間も不明であったため、歯幅mmと、更油後の稼働時間を時間と仮定してバックラッシを計算しました。その結果、減速機のギヤ歯面に摩耗が集中していたと仮定した場合、バックラッシの増加は初期値からμm増加したと推定されました。バックラッシ増加分の上限値はメーカにより差異はあるものの、当社が推奨するバックラッシは一般に推奨されるμmを目安にしており、今回のデータはこの値に比較して十分に小さい値であることがわかります。汚染度計数汚染度がNAS級とやや汚染されていました。汚染度が高い要因は、摩耗によるものと思われます。を示す粘度、水分、全酸価、IRの各データは良好でした。結論ゲート機器の潤滑箇所の摩耗診断分析結果から摩耗が発生している箇所はギヤ歯面であり、摩耗形態は疲労摩耗であることが分かりました。この摩耗形態は、ギヤ歯面に荷重が繰り返しかかることにより、歯面の表面下で材料が疲労して剥離します。歯面に加わる荷重が過大である場合、観察される摩耗粒子は今回より大きな粒子が発生します。分析結果から推定されたバックラッシの増加分はμmでしたが、このバックラッシは、一対の歯車の噛み合いを円滑にするための、ピッチ円周上での歯面間の遊びです。この値が過大になると振動や騒音の原因となるため、ギヤの摩耗状態を判断するためには重要なパラメータです。今回観察された摩耗粒子は、μmサイズの微小な粒子が支配的であることから、バックラッシの値は小さいと判断できます。バックラッシの計算時に仮定した稼働時間や歯幅などの数値が正確であれば、本減速機は継続使用可能と判断できます。整備の必要な箇所の検討整備が必要な箇所は、本分析結果から確認されませんでした。しかし、分析結果から僅かではありますがギヤの摩耗が進行していることが確認されていますので、今後は定期的に潤滑油分析を実施し、その結果から摩耗の進行状況を確認することにより、整備の必要の有無を監視する方法が有用と思われます。潤滑油の劣化度診断一般的に潤滑油が劣化した場合、油の外観は黒褐色になり、粘度や全酸価が上昇しスラッジ等が発生します。また、その過程では劣化の兆候を示すカルボン酸の吸収がIRで確認できます。今回のは、全てのデータが良好の範囲にあり、潤滑油の劣化は確認されなかったことから、継続使用可能であり、交換の必要はないと判断します。潤滑管理の方法現在の潤滑油は年使用していますが、年間使用したにもかかわらず劣化が確認されなかったことから、本設備の潤滑油は少なくても更油後年間は使用できることが分かりました。潤滑油の交換時期の判断は、今回の分析だけでは予測することは困難ですが、定期的に分析を実施し、その結果の傾向から劣化の進行状況を確認することで容易に可能になります。現在のところ潤滑部は継続使用可能な状態にあると思われますが、今後は疲労摩耗が進行する場合がありますので、定期的に分析を実施し、摩耗の進行状況を確認されることを推奨します。次回分析の時期を理論的に求めたところ、最短で約時間となります。この時間は、油中汚染物が均一になるために必要とする時間であり、この時間を経過すれば、再分析の結果から状態の傾向を確認することが可能となりますので、これを参考に次回分析時期を検討されることを推奨します。尚、定期的な分析を実施する際には、に関する分析項目の実施を推奨します。今回の分析結果からは、油劣化の進行は確認されていませんが、定期的な分析により潤滑油の交換時期を管理することが可能となります。は良好と判断します。粘度粘度は.mm/sと新油値.mm/sに比較して、粘度変化率は+.％で、当社推奨の管理限界値である±％以内にあり、良好と判断します。水分はppmと当社推奨の管理限界値の以下にあり、良好と判断します。全酸価全酸価は.mgKOH/gと新油値.mgKOH/gに比較して高いものの、IRの結果で油劣化の兆候を示すカルボン酸の吸収が確認されていないことから、良好と判断します。IRIRの結果、油劣化の兆候を示すカルボン酸の吸収が確認されていないことから、良好と判断します。計数汚染度はやや高い値でした。計数汚染度計数汚染度はNAS級と当社推奨の管理限界値のNAS級以内にあるものの、やや高い値でした。重量汚染度は.mg/mlでした。機器の潤滑状態摩耗粒子の形態観察の結果、疲労摩耗粒子、局部的に高圧・高温となる場合に発生するフリクションポリマが比較的多く観察されました。SOAPによる油中金属濃度SOAPによる油中金属濃度の結果、油の添加剤成分であるリン、外部から混入したと思われるアルミニウム、ケイ素が検出されました。SOAPによる油中金属濃度SOAPによる油中金属濃度の結果、鉄、外部から混入したと思われるカルシウム、ナトリウムが検出されました。摩耗粒子診断異常摩耗の早期発見パラメータであるIs値がの乗と良好の範囲にあるものの、摩耗粒子の形態観察の結果、疲労摩耗粒子、局部的に高圧・高温となる場合に発生するフリクションポリマが比較的多く観察されました。
報告№109-09136 報告№112-00761 | 分析№109-001160 分析№112-003411 | 112-003411 | 油の劣化は確認されていないことから、潤滑油は継続使用可能な状態にあると判断します。対象機器対象機器は継続使用可能な状態にあると判断します。但し、将来的な摩耗進行の有無を確認するためにも傾向監視を継続することが有効です。定期的な分析今後懸念される摩耗の進行を監視するため、定期的に分析を実施することを推奨します。最適な採油方法本試料油は、機器停止中にドレンプラグから採油されているため、分析データが高濃度に出ていると推定されます。正確なデータによる診断を行うためにも、今後の採油は、極力運転中もしくは停止直後の油槽中層部から実施されることを推奨します。フェログラフィーおよびSOAP／D-SOAPの結果から総合的に判断した結果、継続使用は可能ですが、機器の機能を保持するためにも傾向管理が有用と考えます。フェログラフィー【定量分析：Is値】Is値は異常摩耗の早期発見パラメータのつで、摩耗粒子を定量化するために用います。今回のIs値はの乗とやや高い値でした。フェログラフィー【定性分析：摩耗粒子および摩耗形態観察】分析結果から比較的多く観察された粒子は、以下の通りでした。フリクションポリマ・局部的に高圧・高温となる場合に発生。Iカップリング発光分光分析【SOAP／D-SOAP】検出された金属元素から発生箇所を推定すると、以下の通りでした。鉄、銅、錫、亜鉛・軸受等リン・添加剤カルシウム、バリウム、アルミニウム、ケイ素、ナトリウム・外部混入異物計数汚染度はNAS級と当社推奨の管理限界値以下にありましたが、重量汚染度が.mg/mlと比較的高い値でした。フィルタ表面の異物観察で金属片、鉄錆、砂等が観察されたことから、汚染度が高い要因は、摩耗と外部混入異物の影響と思われます。粘度、水分、酸価、IRの各データに良好でした。
報告№109-09136 報告№113-00219 | 分析№109-001160 分析№112-000842 | 113-000842 | 臨時分析・濾過前の試料油を分析した結果、水分は.ppmと非常に良好の範囲にありました。一方、D-SOAPの鉄がと高濃度であり、摩耗粒子の形態観察では金属接触が厳しい場合に発生するシビア粒子が比較的多く観察され、さらにフィルタ表面の異物観察では金属片、鉄錆、砂等が観察されました。シリンダ摺動面では、局部的に油膜切れが発生しており、今後、油中の摩耗粒子や異物がシリンダ摺動面に噛み込み摩耗がさらに進行することが懸念されるため、以下の内容を推奨します。更油今後、油中の摩耗粒子や異物がシリンダ摺動面に噛み込み摩耗が進行することが懸念されるため、更油を推奨します。はフェログラフィーおよびSOAP/D-SOAPの結果から総合的に判断した結果、厳しい状態にあると考えられます。フェログラフィー【定量分析：Is値】Is値は異常摩耗の早期発見パラメータのつで、摩耗程度を定量化するために用います。今回のIs値はの乗と良好の範囲にありました。フェログラフィー【定性分析：摩耗粒子および摩耗形態観察】分析結果から観察された代表的な粒子は、以下の通りでした。シビア粒子・潤滑状態がやや厳しい凝着摩耗により発生。金属潤滑部が局部的に油膜切れを起していると考えられます。観察された摩耗粒子の中でもシビア粒子は、将来的な摩耗の進行に繋がる可能性を示唆しているため、傾向監視が必要と思われます。シビア粒子は、凝着摩耗に分類されます。これらの摩耗粒子は、摺動面で凝着、破断を繰り返し、この過程で生じる移着粒子が成長して摩耗粒子となります。そのため、摺動面では局部的に油膜切れが発生していることを示しています。この状態が継続した場合、摩耗粒子のサイズは徐々に大型化していき、設備の損傷に至る場合がありますので、傾向監視が必要です。Iカップリング発光分光分析【SOAP／D-SOAP】検出された金属元素から発生箇所を推定すると、以下の通りでした。鉄、鉛、銅、錫・シリンダ内壁等カルシウム、ナトリウム・外部混入異物水分は、.ppmと非常に良好の範囲にありました。
報告№109-09136 報告№111-00139 | 分析№109-001160 分析№111-000687 | 111-000687_date110801 | 潤滑油および軸受は継続使用可能な状態にあると判断します。尚、RBOTがmin前回に比較してmin上昇しています。お客様からの情報によれば、前回から今回までの間に更油や新油の補給などを実施した記録はなく上昇した原因は不明でした。但し、今回の分析結果では、全酸価および粘度の各データに大きな変化はなく、また異種油の混入などは確認されていないため、本試料は継続使用可能な状態にあります。今後は、今回のRBOT値を基に潤滑油の寿命を評価します。前回に比較してSOAP／D－SOAPの結果で、鉄および錫濃度に大きな変化はなく、異常摩耗の早期発見パラメータであるフェログラフィーのIs値がと良好でした。前回に比較して計数汚染度はNAS級からNAS級にランク減少し、良好でした。前回同様に粘度、水分、全酸価、IR、RBOTの各データは良好でした。分析結果は良好と判断します。粘度粘度はmm/sと新油値mm/sに比較して、粘度変化率は-.％で、当社推奨の管理限界値である±％以内にあり、良好と判断します。水分は.ppmと当社推奨の管理限界値の以下であり、良好と判断します。全酸価全酸価は.mgKOH/gと新油値に比較して大きな変化はなく、良好と判断します。IRIRの結果、油劣化の兆候を示すカルボン酸の吸収が確認されていないことから、良好と判断します。RBOTRBOTはminと当社推奨の管理限界値のmin以上であり、良好と判断します。は良好と判断します。計数汚染度計数汚染度はNAS級と当社推奨の管理限界値のNAS級以内であり、良好と判断します。重量汚染度は.mg/mlと当社推奨の管理限界値のmg/ml以内であり、良好と判断します。機器の潤滑状態機器の潤滑状態は正常と判断します。SOAPSOAPの結果、ニッケルがppm、油の添加剤成分であるリンがppm、外部から混入したと思われるナトリウム、ホウ素が共にppm検出されました。軸受の摩耗を示す錫が検出されていないことから、良好と判断します。D－SOAPD－SOAPの結果、軸受の摩耗を示す錫が、外部から混入したと思われるナトリウムが検出されました。フェログラフィー異常摩耗の早期発見パラメータであるフェログラフィーのIs値がと良好の範囲にあり、潤滑状態は正常と判断します。
報告№109-09136 報告№112-00288 | 分析№109-001160 分析№112-001160 | 112-001160 | 潤滑油は継続使用可能な状態にあると判断します。但し、今後は障害予防を目的に以下の対策を推奨します。追加分析消泡性能が低下した場合、ギヤ歯面での油膜形成に影響が出て摩耗が進展することがありますので、フェログラフィーおよびSOAP-Tを追加して摩耗により発生する油中金属濃度や潤滑状態を確認することを推奨します。泡立ち試験泡立ち試験の結果は、-と新油値が-であるのに比較して高い値となっていたことから、消泡性能が低下していることが分かりました。今後の使用状況によっては油の酸化劣化が進行したり、ギヤ歯面およびベアリング軌道面で油膜切れが発生したりする場合があるため、消泡剤の添加による消泡性能の改善など何らかの対応が必要になると思われます。分析結果泡立ち試験の結果、消泡性能が低下していることが確認されました。粘度粘度はmm/sと新油値mm/sに比較して、粘度変化率は-％で、当社推奨の管理限界値である±％以内にあり、良好と判断します。泡立ち試験泡立ち試験は-と新油に比較して高い値でした。水分はppmと当社推奨の管理限界値の以下であり、良好と判断します。酸価は.mgKOH/gと新油値.mgKOH/gに比較して高いものの、IRの結果で油劣化の兆候を示すカルボン酸の吸収が確認されていないことから、良好と判断します。
報告№108-0130 報告№108-0130 | 分析№108-00760 分析№108-00760 | 108-00760 | 分析の結果、転がり軸受の寿命の指標となるフレーキングで発生する摩耗粒子が観察されていないことから、転動体や軌道部は正常と判断されました。但し、SOAP／D－SOAPで銅および亜鉛が比較的多く検出され、異常摩耗の早期発見パラメータであるフェログラフィーのIs値がの乗と高い値を示していました。摩耗粒子の形態観察で異物の噛み込みにより発生する切削粒子や、銅合金が多く観察されたことから、ベアリング保持器には切削摩耗が発生していることが分かりました。摩耗粒子により確認された切削摩耗は、正常な摩耗に比較して摩耗速度が速いことが知られており、今後、さらに摩耗が進行した場合、転動体と保持器のギャップの増大により転動体が円滑な回転が得にくくなり、油膜破断が起きやすくなる事が想定されます。また、油膜破断により、転がり振動発生やフレーキングの発生につながることが懸念されるため、ヶ月以内に再度分析を実施し、摩耗の進行状況を確認することを推奨します。計数汚染度は当社推奨の管理限界値を超えていました。計数汚染度は当社推奨の管理限界値を超えていました。計数汚染度はNAS級以上と当社推奨の管理限界値のNAS級を超えていました。重量汚染度はmg/mlでした。重量汚染度はmg/mlでした。機器の潤滑状態SOAP／D－SOAPで銅および亜鉛が比較的多く検出されました。異常摩耗の早期発見パラメータであるフェログラフィーのIs値がの乗と高く、摩耗粒子の形態観察で異物の噛み込みにより発生する切削粒子、銅合金が多く観察されました。SOAPの結果、銅が検出されました。SOAPの結果、摩耗により発生する銅、油の添加剤成分であるリン、亜鉛が検出されました。D－SOAPの結果、鉄および銅が検出されました。D－SOAPの結果、摩耗により発生する鉄および銅、油の添加剤成分である亜鉛が検出されました。フェログラフィーの結果、異物の噛み込みにより発生する切削粒子、銅合金が多く観察されました。異常摩耗の早期発見パラメータであるフェログラフィーのIs値がの乗と高く、摩耗粒子の形態観察の結果、異物の噛み込みにより発生する切削粒子、銅合金が多く観察されました。
報告№108-5033 報告№108-5033 | 分析№108-01112 分析№108-01112 | 108-01112 | トライボ診断の結果、泡立ち試験を除く項目は良好でした。泡立ち試験の結果は、-と新油値の-に比較して高い値でした。消泡性能が低下していることが確認されたことから、今後の使用時間によっては、油の酸化劣化が進行したり、ギヤ歯面およびベアリング軌道面で油膜切れが発生したりする場合があるため、消泡剤の添加による消泡性能の改善が必要になると思われます。一方、摩耗粒子の形態観察でμm以下の小さな摩耗粒子が観察され、潤滑状態指数はの乗と濾過設備のない機器であれば、正常な潤滑状態にあると判断できる状況でした。但し、ギヤボックスの油系統にはインラインフィルタとオフラインフィルタがあり、μmサイズ以上の粒子の大部分は捕捉され、異常な摩耗状態が発生したとしても正常な潤滑状態にあると誤認してしまう可能性があります。フィルタの捕捉の影響による誤認を避けるため、今後の診断に当たっては、これまでの採油箇所に加え、インラインフィルタやオフラインフィルタの捕捉物も分析し、その結果から潤滑状態を評価することを推奨します。尚、フィルタ捕捉物の分析を実施する際には、フィルタ流量、フィルタ使用時間などの追加情報が必要です。是非ご提供下さい。泡立ち試験の結果、消泡性能が低下していることが確認されました。粘度は良好。粘度はmm/sと新油値mm/sに比較して、粘度変化率は-％で、当社推奨の管理限界値である±％以内にあり、良好と判断する。粘度はmm/sでした。粘度はmm/sでした。粘度指数はでした。粘度指数はでした。泡立ち試験は-でした。泡立ち試験は-と新油に比較して高い値でした。消泡性能が低下していることが確認されました。水分は良好。水分はppmと当社推奨の管理限界値の以下であり、良好と判断します。全酸価は良好。全酸価は.mgKOH/gと新油値.mgKOH/g以内であり、良好と判断します。機器の潤滑状態精密な濾過設備がない機器であれば、潤滑状態指数は正常の範囲にあると判断します。潤滑状態指数は正常の範囲にあると判断します。異常摩耗の早期発見パラメータである潤滑状態指数がの乗と、精密な濾過設備がない機器であれば、潤滑状態指数は正常の範囲にあると判断します。
報告№109-09136 報告№112-00616 | 分析№109-001160 分析№112-002657 | 112-002657 | 軸受は継続使用可能な状態にあると判断します。但し、SOAPの銅濃度が高いことから、以下の対策が必要です。油劣化の確認今後、別紙鉱油の酸化に対する金属触媒の影響に示すように銅濃度の増加に伴い酸化速度が速まる可能性があるため、今回の分析から短期間のうちに再分析を実施し、油劣化の進行状況を確認することを推奨します。はフェログラフィーおよびSOAP／D-SOAPの結果から総合的に判断した結果、傾向管理が必要な状態にあると考えられます。フェログラフィー【定量分析：Is値】Is値は異常摩耗の早期発見パラメータのつで、摩耗粒子を定量化するために用います。Is値は前回に比較してのマイナス乗から変化はなく、低い値でした。フェログラフィー【定性分析：摩耗粒子および摩耗形態観察】分析結果から比較的多く観察された粒子は、以下の通りでした。正常な摩耗粒子・潤滑状態が正常なマイルド摩耗により発生。Iカップリング発光分光分析【SOAP/D-SOAP】検出された金属元素から発生箇所を推定すると、以下の通りでした。鉄、銅、ニッケル、錫・軸受等リン、亜鉛・オイル添加剤カルシウム、ナトリウム・外部混入異物銅の溶出SOAPの結果、前回に比較して銅がppmからppmに増加していました。提供して頂いた情報によれば、ボイラ給水ポンプのラビンリンスリングに銅が使用されていると思われますので、この部位の銅が検出されているか、或いは、潤滑油中の亜鉛系添加剤がその他の銅を使用した箇所と反応して溶出させていると推定されます。銅濃度は、別紙鉱油の酸化に対する金属触媒の影響に示すように濃度の増加とともに酸化速度が加速しますので、注意が必要です。計数汚染度は、前回に比較してNAS級から等級に変化はなく、重量汚染度は.mg/mlから.mg/mlに減少し、共に良好でした。分析結果は良好と判断します。計数汚染度計数汚染度はNAS級と当社推奨の管理限界値のNAS級以下にあり、良好と判断します。重量汚染度は.mg/mlと当社推奨の管理限界値のmg/ml以下にあり、良好と判断します。SOAPの結果、前回同様に銅が高い値でした。SOAPSOAPの結果、油の添加剤成分であるリン、亜鉛が検出されました。一方、銅が検出されました。銅を使用した部分の溶出が進行していると考えられます。この溶出は検出された亜鉛系添加剤の成分と銅が反応し、溶出することが知られています。別紙鉱油の酸化に対する金属触媒の影響に示すように銅濃度が増加すると酸化速度が速まります。D-SOAPD-SOAPの結果、摩耗により発生する鉄が検出されました。フェログラフィー異常摩耗の早期発見パラメータであるフェログラフィーのIs値がのマイナス乗と良好の範囲にあり、摩耗状態は正常と判断します。
報告№106-0004 報告№106-0004 | 分析№106-00006 分析№106-00006 | 106-00006 | 分析の結果、全てのデータが良好であることから、この油は継続使用可能と判断します。は良好と判断します。粘度は良好と判断します。粘度はmm/sと新油値.mm/sに比較して、粘度変化率は-％で、当社推奨の管理限界値である±％以内にあり、良好と判断します。水分は良好と判断します。水分はppmと当社推奨の管理限界値の以下であり、良好と判断します。全酸価は良好と判断します。全酸価は.mgKOH/gと当社推奨の管理限界値の.mgKOH/g以内にあり、良好と判断します。IRの結果、良好と判断します。IRの結果、油劣化の兆候を示すカルボン酸の吸収が確認されていないことから、良好と判断します。は良好と判断します。計数汚染度は良好と判断します。計数汚染度はNAS級と当社推奨の管理限界値のNAS級以内であり、良好と判断します。重量汚染度は良好と判断します。重量汚染度は.mg/mlと当社推奨の管理限界値のmg/ml以内であり、良好と判断します。機器の潤滑状態機器の潤滑状態は正常と判断します。SOAPの結果は良好です。SOAPの結果、油の添加剤成分として使用されている場合が多いバリウムがppm検出されました。D－SOAPの結果は良好です。D－SOAPの結果、外部から混入したカルシウムが、ナトリウムが検出されました。フェログラフィーの結果は良好です。異常摩耗の早期発見パラメータであるフェログラフィーのIs値がのマイナス乗と良好の範囲にあり、潤滑状態は良好と判断します。
報告№108-0202 報告№108-0202 | 分析№108-01497 分析№108-01497 | 108-01497 | 分析の結果、摩耗粒子の形態観察で～μmサイズの疲労摩耗粒子が多く観察されました。今後、転がり軸受の寿命の指標となるフレーキングに進展することが懸念されるため、ヶ月以内に再度分析を実施し、摩耗の進行状況を確認されることを推奨します。これらのことは、異常摩耗の早期発見パラメータであるフェログラフィーのIs値がの乗とやや高く、摩耗粒子の形態観察の結果、フレーキングにより発生した摩耗粒子が観察されたこと以上のことから判断しました。計数汚染度はやや高い値でした。計数汚染度はやや高い値でした。計数汚染度はNAS級と当社推奨の管理限界値のNAS級以内にあるものの、やや高い値でした。重量汚染度はmg/mlでした。重量汚染度はmg/mlでした。機器の潤滑状態フェログラフィーの結果、～μmサイズの疲労摩耗粒子が観察されました。SOAPの結果、鉄および銅が検出されました。SOAPの結果、摩耗により発生する鉄および銅、油の添加剤成分であるリンが検出されました。D－SOAPの結果、鉄および銅が検出されました。D－SOAPの結果、摩耗により発生する鉄および銅、油の添加剤成分であるリンが検出されました。フェログラフィーの結果、～μmサイズの疲労摩耗粒子が観察されました。フェログラフィーの結果、異常摩耗の早期発見パラメータであるIs値がの乗とやや高く、摩耗粒子の形態観察の結果、～μmサイズの疲労摩耗粒子が多く観察されました。
報告№109-09136 報告№112-00156 | 分析№109-001160 分析№112-000639 | 112-000639 | 潤滑油および対象設備は継続使用可能な状態にあると判断します。前回に比較してSOAP／D－SOAPの結果で、鉄濃度に変化はありませんでした。Is値は異常摩耗の早期発見パラメータのつで、摩耗粒子を定量化するために用います。前回に比較してIs値は.から.と良好の範囲にあり、潤滑状態は正常と判断できます。前回に比較して計数汚染度はNAS級から等級に変化はなく、良好でした。．前回同様に粘度、水分、酸価、IRの各データは良好でした。尚、酸価が.mgKOH/gとやや高い値ですが、更油の来歴もないことから、年月に当社製清浄分散剤TS－の投与を実施した影響であり、異常ではありません。分析結果は良好と判断します。粘度粘度はmm/sと新油値mm/sに比較して、粘度変化率は-％で、当社推奨の管理限界値である±％以内にあり、良好と判断します。水分はと当社推奨の管理限界値の以下であり、良好と判断します。酸価は.mgKOH/gと当社推奨の管理限界値.mgKOH/g以下にあるものの、やや高い値でした。更油の来歴もないことから、年月に当社製清浄分散剤TS－の投与を実施した影響であり、異常ではありません。IRIRの結果、cm-付近に吸収が確認されましたが、更油の来歴もないことから、年月に当社製清浄分散剤TS－の投与を実施した影響であり、良好と判断します。は良好と判断します。計数汚染度計数汚染度はNAS級と当社推奨の管理限界値のNAS級以内にあり、良好と判断します。重量汚染度は.mg/mlと当社推奨の管理限界値のmg/ml以内であり、良好と判断します。は良好と判断します。SOAPSOAPの結果、外部から混入したと思われるカルシウムがppm検出されました。D－SOAPD－SOAPの結果、外部から混入したと思われるナトリウムが検出されました。フェログラフィー異常摩耗の早期発見パラメータであるフェログラフィーのIs値が.と良好の範囲にあり、潤滑状態は正常と判断します。
報告№109-09136 報告№112-00666 | 分析№109-001160 分析№112-003084 | 112-003084 | 潤滑油は継続使用可能な状態にあると判断します。分析結果は良好と判断します。粘度粘度は.mm/sと新油値.mm/sに比較して、粘度変化率は-％で、当社推奨の管理限界値である±％以内にあり、良好と判断します。水分はと当社推奨の管理限界値の以下にあり、良好と判断します。酸価は.mgKOH/gと新油値mgKOH/g以下にあり、良好と判断します。
報告№103-4524 | 分析№103-01137 | 103-01137 | 分析の結果、軸受摺動面で厳しい金属接触が発生していることが判りました。直ちに異常ではないものの、今後、更に摩耗が進行する場合があるため、ヶ月後に再度分析を実施し、摩耗の進行状況を確認されることを推奨します。これらのことは、異常摩耗の早期発見パラメータであるフェログラフィーのIs値が、.と良好の範囲にあるものの、摩耗粒子の形態観察の結果、金属接触が厳しい場合に発生するシビア粒子、金属接触が厳しく、且つ、摩擦熱が高い場合に発生する黒錆がやや多く見られ、光学顕微鏡写真に示すように、金属片、砂が多く見られたことから判断しました。
報告№107-0052 報告№107-0052 | 分析№107-00225 分析№107-00225 | 107-00225 | 分析の結果、軸受摺動面では局部的な油膜切れにより発生する摩耗粒子が確認されました。D－SOAPで軸受の摩耗を示す錫が検出されていますが、前回の分析結果でも鉄および錫が検出されています。油入替え前に発生していた粒子が残留していたのであれば問題ありませんが、油入替え後に発生していた場合、短期間で摩耗が発生しており、更に摩耗が進行することが懸念されます。摩耗が進行していた場合、油中の粒子は増加傾向を示しますので、ヶ月後に再度分析を実施し、摩耗の進行状況を確認されることを推奨します。これらのことは、異常摩耗の早期発見パラメータであるフェログラフィーのIs値がと良好の範囲にあるものの、摩耗粒子形態観察の結果、金属接触が厳しい場合に発生するシビア粒子がやや多く観察されたことD－SOAPの結果、軸受の摩耗を示す錫が検出されたこと以上のことから判断しました。は良好と判断します。粘度は良好と判断します。粘度は.mm/sと新油値mm/sに比較して、粘度変化率は+％で、当社推奨の管理限界値である±％以内にあり、良好と判断します。水分は良好と判断します。水分は.ppmと当社推奨の管理限界値の以下であり、良好と判断します。全酸価は良好と判断します。全酸価は.mgKOH/gと当社推奨の管理限界値の.mgKOH/g以内にあり、良好と判断します。IRの結果、良好と判断します。IRの結果、油劣化の兆候を示すカルボン酸の吸収が確認されていないことから、良好と判断します。は良好と判断します。計数汚染度は良好と判断します。計数汚染度はNAS級と当社推奨の管理限界値のNAS級以内であり、良好と判断します。重量汚染度は良好と判断します。重量汚染度は.mg/mlと当社推奨の管理限界値のmg/ml以内であり、良好と判断します。機器の潤滑状態摩耗粒子形態観察の結果、金属接触が厳しい場合に発生するシビア粒子がやや多く観察されました。SOAPの結果は良好です。SOAPの結果、金属元素は検出されませんでした。D－SOAPの結果、軸受の摩耗を示す錫が検出されました。D－SOAPの結果、鉄が、銅が、軸受の摩耗を示す錫が、外部から混入したと思われるカルシウムが、ナトリウムが検出されました。フェログラフィーの結果、金属接触が厳しい場合に発生するシビア粒子がやや多く観察されました。異常摩耗の早期発見パラメータであるフェログラフィーのIs値がと良好の範囲にあるものの、摩耗粒子形態観察の結果、金属接触が厳しい場合に発生するシビア粒子がやや多く観察されました。
報告№109-09094 報告№112-00124 | 分析№109-000872 分析№112-000464 | 112-000464 | 潤滑油は継続使用可能な状態にあると判断します。は良好でした。尚、RBOTがminと新油値のminに比較してmin減少していました。このまま継続使用した場合、この減少傾向から限界値に到達するのは、別紙図RBOTの減少傾向に示すように年月と推定されました。残りの継続使用期間は、約年ヶ月であると予測されます。≪状態監視とパラメータ≫分析の目的および各分析のパラメータは以下の通りです。特性低下目的：油の分析結果から、や劣化傾向ならびに添加剤の消耗程度、残存寿命などを確認する。粘度JISK酸価JISK赤外線吸収スペクトルJISK酸化安定度試験JISK汚染目的：油の分析結果から、砂塵あるいは水・異種油などによるや、異物混入の有無を確認する。水分JISK計数汚染度JISB重量汚染度JISB光学顕微鏡観察摩耗目的：油中の摩耗粒子を分析する事により、回転・摺動部の潤滑状態、摩耗劣化の程度、余寿命などを解析する。摩耗診断電子顕微鏡観察JISKX線マイクロアナリシス油中金属濃度JISK≪分析結果≫特性低下粘度：良好粘度値mm/sの新油値mm/sに対する変化率は+％であり、当社推奨の管理限界値±％以内に留まっています。酸価：良好酸価.mgKOH/gは新油値の.mgKOH/g以内にあることから、問題は無いと判断します。赤外線吸収スペクトル：良好酸化安定度試験：良好酸化安定度試験の結果、数値minは当社推奨の管理限界値min以上に留まっており、現時点での使用は可能と判断します。汚染水分：良好水分値ppmは当社推奨の管理限界値以内に留まっています。計数汚染度：今回は実施していません。重量汚染度：今回は実施していません。光学顕微鏡観察：今回は実施していません。摩耗摩耗診断電子顕微鏡観察・X線マイクロアナリシス：今回は実施していません。油中金属濃度：今回は実施していません。
報告№109-09542 報告№109-09542 | 分析№109-003350 分析№109-003350 | 109-003350 | ・摩耗状態異常摩耗の早期発見パラメータであるフェログラフィーのIs値がの乗と良好の範囲にあり、転がり軸受寿命の指標としている摩耗粒子が観察されなかったことから、フレーキングは発生していないと判断できます。・汚染度計数汚染度はNAS級と当社推奨の管理限界値に到達していました。フィルタ表面の異物観察で鉄錆、砂等が観察されたことから、汚染度が高い要因は、外部混入異物の影響と思われます。・粘度、水分、全酸価、IRの各データは良好でした。潤滑油および軸受は継続使用可能な状態にあると判断します。今後、観察された異物が軸受軌道面に噛み込み摩耗が進行することが懸念されるため、摩耗発生の予防処置として濾過実施を推奨します。
報告№109-09136 報告№112-00561 | 分析№109-001160 分析№112-002304 | 112-002304_date130318 | 分析の結果、潤滑油の劣化は確認されていないことから、継続使用可能な状態にあると判断します。但し、油中の汚染度が高く、汚染物が摺動面に噛み込み摩耗が進行することが懸念されるため、以下の対策を推奨します。軸受分析の結果、軸受は継続使用可能な状態にあると判断します。但し、将来的な摩耗進行の有無を確認するためにも傾向監視を継続することが有効です。定期的な分析今後懸念される切削摩耗や凝着摩耗の進行を監視するため、定期的に分析を実施することを推奨します。更油および油槽内の清掃油中の汚染度が高いことから、摩耗粒子や異物等が軸受摺動面に噛み込むことによる摩耗の進行が懸念されるため、設備油量が少ないことから更油を推奨します。更油をする際には、油槽内を清掃し、更油する新油もNAS級程度の清浄な潤滑油を更油することを併せて推奨します。診断結果は良好と判断します。粘度前回に比較して今回の粘度は、mm/sからmm/sに低下していました。新油値mm/sに比較して、粘度変化率は+.％で、当社推奨の管理限界値である±％以内であり、良好と判断します。水分前回に比較して今回の水分は、.ppmから.ppmに減少していました。当社推奨の管理限界値の以下であり、良好と判断します。酸価前回に比較して今回の酸価は、.mgKOH/gから.mgKOH/gに低下していました。新油値.mgKOH/g以下であり、良好と判断します。IRIRチャートの結果、新油と使用油のスペクトルパターンはほぼ一致し、また、油劣化の兆候を示すカルボン酸の吸収が確認されていないことから、良好と判断します。計数汚染度は当社推奨の管理限界値に到達していました。計数汚染度前回に比較して今回の計数汚染度は、NAS級以上からNAS級に減少しているものの、当社推奨の管理限界値NAS級に到達していました。重量汚染度前回に比較して今回の重量汚染度は、mg/mlから.mg/mlに減少していました。当社推奨の管理限界値mg/ml以下であり、良好と判断します。光学顕微鏡写真重量汚染度で濾過したフィルタ表面上の夾雑物を光学顕微鏡で観察した結果、金属片、鉄錆、砂等が観察されました。はフェログラフィーおよびSOAP-Tの結果から総合的に判断した結果、継続使用は可能ですが、機器の機能を保持するためにも傾向管理が有用と考えます。フェログラフィー【異常摩耗指数：Is値】Is値は異常摩耗の早期発見パラメータのつで、摩耗粒子を定量化するために用います。前回に比較して今回のIs値はの乗から乗に低下しているものの、高い値でした。フェログラフィー【定性分析：摩耗粒子および摩耗形態観察】分析結果から比較的多く観察された粒子は、以下の通りでした。正常な摩耗粒子・潤滑状態が正常なマイルド摩耗により発生。切削粒子・異物や金属表面の微小突起による切削摩耗により発生。シビア粒子・潤滑状態がやや厳しい凝着摩耗により発生。金属潤滑部が局部的に油膜切れを起していると考えられます。観察された摩耗粒子の中でも切削粒子、シビア粒子は、注意が必要です。切削摩耗は、他の摩耗形態に比較して摩耗進行速度が速く注意が必要で、定期的なトライボ診断による状態監視が必要と考えます。切削摩耗の原因となる混入異物が残留している場合、この異物により切削摩耗が継続して発生する可能性があります。シビア粒子は、凝着摩耗に分類されます。この摩耗粒子は、摺動面で凝着、破断を繰り返し、この過程で生じる移着粒子が成長して摩耗粒子となります。そのため、摺動面では局部的に油膜切れが発生していることを示しています。この状態が継続した場合、摩耗粒子のサイズは徐々に大型化していき、軸受の損傷に至る場合がありますので、傾向監視が必要です。Iカップリング発光分光分析【SOAP-T】検出された金属元素から発生箇所を推定すると、以下の通りでした。鉄・軸受等リン、亜鉛・添加剤カルシウム、ケイ素・外部混入異物
報告№109-09136 報告№114-00001 | 分析№109-001160 分析№114-000006 | 114-000006 | 潤滑油は物理的性状が良好の範囲にあるものの、汚染度が高い値でした。停止中のドレンバルブからの採油によってサンプルが高濃度なっていることや、添加されているモリブデンの影響で汚染度が高くなっている可能性が考えられますが、念のため汚染物の潤滑部への噛み込みによる摩耗を監視することが有用です。軸受は継続使用可能な状態にあると判断します。但し、今後の摩耗推移を確認するためにも傾向監視を継続することが有効です。定期的な分析今後の摩耗推移を監視するため、定期的な分析実施を推奨します。最適な採油方法本試料油は、機器停止中にドレンバルブから採油されているため、別紙油中粒子の沈降の影響に示すように、油中粒子が油槽底部に沈降し、分析データが高濃度に出ている可能性があります。正確なデータによる診断を行うためにも、今後の採油は、極力運転中もしくは停止直後の油槽中層部から実施されることを推奨します。異常摩耗の兆候を示す摩耗粒子が顕著に観察されなかったものの、異常摩耗の早期発見のパラメータであるIs値が、前回のレベルからレベルに低下しているものの、やや高い値でした。定期的に潤滑油分析を実施し、摩耗推移を監視することが有用と考えます。計数汚染度は前回同様にNAS級を上回っており、当社推奨の管理限界値を超えていました。フィルタ残渣に金属片、粘ちょう物、鉄錆等が観察されたことから、汚染度が高い要因は、摩耗粒子、スラッジ、外部混入異物、添加剤のモリブデンの影響と考えられます。粘度、水分、酸価、IRの各データは良好でした。
報告№109-09607 報告№109-09607 | 分析№109-003736 分析№109-003736 | 109-003736 | ・摩耗状態前回同様に油中金属分析の結果、潤滑油中から鉄が検出されました。この鉄は、粒子の観察結果から異物の噛み込みなどで発生する切削粒子で、潤滑部で発生している摩耗形態は切削摩耗であることが分かりました。観察された摩耗粒子の材質と形態を、SEM・XMAで詳細に観察した結果、鉄、クロム、マンガンを含む粒子が多いことから、摩耗の発生箇所は転がり軸受軌道面であると推定されます。転がり軸受寿命の指標としている摩耗粒子が観察されなかったことからフレーキングは発生していないと判断できますが、異常摩耗の早期発見パラメータであるフェログラフィーのIs値が前回のの乗から乗に桁上昇しており、摩耗の若干進行しているものと思われます。転がり軸受内に切削摩耗が発生している場合、軸受の寿命が分の程度に低下することが知られており、定期的なトライボ診断による状態監視が必要と考えます。また、切削摩耗発生の原因となる混入異物が残留している場合、この異物により切削摩耗が継続して発生する可能性があります。・汚染度水分、汚染粒子数、汚染度物重量の各データは良好でした。・粘度、全酸価、酸化安定度、有機物・有機化合物の各データは良好でした。潤滑油および軸受は継続使用可能な状態にありますが、今後は障害予防を目的に以下の対策を推奨します。切削摩耗の進行を監視するために、定期的に分析を実施し、摩耗の進行状況を確認されることを推奨します。次回分析の時期を理論的に求めたところ、最短で約時間となります。この時間は、油中汚染物が均一になるために必要とする時間であり、この時間を経過すれば、再分析の結果から状態の傾向を確認することが可能となりますので、これを参考に次回分析時期を検討されることを提案します。特性低下特性低下に係るパラメータの分析結果は良好と判断します。粘度粘度はmm/sと新油値mm/sに対する粘度変化率は-.％で、当社推奨の管理限界値である±％以内にあり、良好と判断します。全酸価添加タービン油については、当社では管理限界値を設定しておらず、新油分析値との比較及び他の分析項目の結果より全酸価の状態判断を行います。その結果、全酸価は.mgKOH/gと新油値.mgKOH/gに比較して変化はないことから、良好と判断します。酸化安定度酸化安定度はminであり、当社推奨の管理限界値のmin以上にあり、良好と判断します。有機物・有機化合物有機物・有機化合物は、IRチャートによる新油分析値との比較の結果、cm-付近に劣化の兆候を示すカルボン酸の吸収が確認されていないことから、良好と判断します。汚染に係るパラメータの分析結果は良好と判断します。水分はppmであり、当社推奨の管理限界値の以下であることから、良好と判断します。汚染粒子数はNAS級であり、当社推奨の管理限界値のNAS級以内であることから、良好と判断します。汚染度物重量は.mg/mlであり、当社推奨の管理限界値のmg/ml以内であることから、良好と判断します。摩耗フェログラフィーによる摩耗粒子の観察の結果、異物の噛み込みなどで発生する切削粒子が比較的多く観察されました。異常摩耗の早期発見パラメータであるフェログラフィーのIs値がの乗と当社基準値と比較して高い範囲にあり、摩耗粒子の形態観察の結果、異物の噛み込みなどで発生する切削粒子が比較的多く観察されました。電子顕微鏡写真・X線マイクロアナライザー摩耗粒子診断で観察された粒子を電子顕微鏡写真・X線マイクロアナライザーで詳細に観察した結果、鉄、クロム、マンガンを含む粒子が観察されました。金属濃度SOAP法により金属濃度を測定した結果、鉄、外部から混入したと思われる亜鉛、バリウム、ケイ素が検出されました。金属濃度酸溶解法により金属濃度を測定した結果、鉄、外部から混入したと思われるナトリウムが僅かに検出されましたが、良好と判断します。
報告№104-0104 | 分析№104-00826 | 104-00826 | 濾過前の試料油を分析した結果、重量汚染度がmg/mlとやや不良領域にありました。又、光学顕微鏡写真に示すように茶褐色状のスラッジが見られました。重量汚染度が高い要因は、D－SOAPで油の添加剤成分である亜鉛、バリウムが共に検出されたことから、油の添加剤成分の析出と、スラストメタルの摺動面で摩擦熱が高い箇所が発生し、油のスラッジが発生したためと考えられました。これらの障害発生に対する弊害を勘案の上、今後、摩擦熱により油劣化が進行する可能性がありますので、ヶ月以内に再度分析を実施し、劣化状況を確認されることを推奨します。
報告№109-09136 報告№112-00553 | 分析№109-001160 分析№112-002282 | 112-002282 | 潤滑油は継続使用可能な状態にあると判断します。重量汚染度は、前回に比較して.mg/mlから.mg/mlに増加しているものの、当社推奨の管理限界値内にあり、良好でした。前回同様に粘度、水分、酸価の各データは良好でした。酸価は、.mgKOH/gと新油値の.mgKOH/gに比較して高いのは、年月に投与したTS-の影響であり、異常ではありません。
報告№108-7518 報告№108-7518 | 分析№108-02339 分析№108-02339 | 108-02339 | 精点Aを実施し、前回データと照合した結果、油中摩耗粒子の発生に変化がなかったことが確認されています。油中の摩耗粒子は、発生することにより増加し、油槽や配管内部で沈降したり、フィルタやストレーナにより捕捉されるなどにより減少します。油中の摩耗粒子濃度は、発生量と減少量とがバランスしたところで一定、いわゆる平衡状態になりますが、このバランスが崩れると増加する場合と減少する場合とに分かれます。増加する場合は、発生と減少がバランスしている状態から潤滑状態が変化して摩耗が厳しくなり始めたことを示し、これとは反対に、減少する場合は平衡状態から発生量が減少するか、或いは、減少量が大きくなることを示します。減少する場合は、いずれにしても摩耗の発生量に変化がないか、発生していないと判断できます。本軸受の場合、監視している粒子サイズを捕捉するフィルタ類の設置はなく、これによる減少はありませんので、油中の摩耗粒子の発生に変化がなかった理由は、摩耗粒子の発生がほとんどなかったためと考えられます。以上のことから、本軸受の摩耗の進行はなく、潤滑状態は安定した状態にあったものと判断します。但し、前回同様に計数汚染度はNAS級とやや高く、フィルタ表面の異物観察で鉄錆、砂等が多く観察されたことから、汚染度が高い要因は、外部混入異物の影響と考えられます。今後、これらの異物が軸受摺動面に噛み込み摩耗が進行する場合があるため、ヶ月以内に再度分析を実施し、摩耗の進行状況を確認されることを推奨します。これらのことは、前回に比較して、計数汚染度は等級に変化はなく、SOAP／D-SOAPの鉄および錫濃度に変化がないこと異常摩耗の早期発見パラメータであるフェログラフィーのIs値がのマイナス乗と良好の範囲にあること以上のことから判断します。尚、潤滑油の基本特性も良好の範囲にあることから継続使用可能と判断します。
報告№104-0214 | 分析№104-01530 | 104-01530 | トライボ診断により、機器軸受の潤滑状態、潤滑油の劣化状態を診断することを目的としました。分析の結果、観察された摩耗粒子には、硬い異物の噛み込みにより発生した切削摩耗が若干観られるものの、分析結果から求めた機器の潤滑状態、潤滑油の性状が共に良好である事から現在の潤滑状態は良好な潤滑状態にあると判断します。前回と今回の分析結果からメタルの摩耗速度を判断するため、下式で摩耗速度を求め、現時点における平均的な摩耗深さを求めたところ、摩耗の深さは軸受表面から.μmであることが推定されました。y＝×-x＋.・ここでy：平均的な摩耗深さx：運転時間本軸受がこの摩耗速度で、摩耗の限界に到達する時間、いわゆる限界使用時間を試算すると、軸受の表面粗さをsとした場合の余寿命は約万時間になると推定されます。このことから、潤滑状態は良好な状態にあることが確認されました。尚、潤滑状態は良好であるものの、硬い異物の噛み込みにより発生する切削摩耗が観られることから、摩耗速度が速まる場合も懸念されるため、定期的にトライボ診断を実施し、摩耗の進行速度を監視することを推奨します。
報告№109-09341 報告№109-09341 | 分析№109-002427・2428 分析№109-002427・2428 | 109-002427_2428 | 結論精密な濾過を推奨します。潤滑油を濾過する場合、弁体への異物噛み込みを予防するためにもμm以下のサイズでも濾過できるような精密な濾過機を使用して濾過を実施し、濾過後に清浄度を確認するとともに、予防保全を目的として年に～回程度は清浄度を確認することを推奨します。汚染粒子数は試料共にNAS級以上と汚染されています。汚染粒子数は逆止弁前・後共にNAS級以上と汚染されています。汚染物重量汚染度物重量は逆止弁前がmg/ml、逆止弁後が.mg/mlでした。摩耗観察された摩耗粒子は、μm以下の鉄系摩耗粒子、異物の噛み込みなどで発生する切削粒子、金属接触が厳しく、且つ、摩擦熱が高い場合に発生する黒錆が比較的多く観察されました。摩耗粒子逆止弁前異常摩耗の早期発見パラメータであるフェログラフィーのIs値がの乗とやや高く、摩耗粒子の形態観察の結果、μm以下の鉄系摩耗粒子、異物の噛み込みなどで発生する切削粒子が比較的多く観察されました。逆止弁後異常摩耗の早期発見パラメータであるフェログラフィーのIs値がの乗とやや高く、摩耗粒子の形態観察の結果、μm以下の鉄系摩耗粒子、異物の噛み込みなどで発生する切削粒子、金属接触が厳しく、且つ、摩擦熱が高い場合に発生する黒錆が比較的多く観察されました。金属濃度SOAP逆止弁前金属濃度SOAPの結果、鉄、銅、錫、油の添加剤成分であるリン、亜鉛、カルシウム、マグネシウム、外部から混入したと思われるアルミニウム、ケイ素が検出されました。逆止弁後金属濃度SOAPの結果、鉄、鉛、銅、ニッケル、錫、油の添加剤成分であるリン、亜鉛、カルシウム、マグネシウム、外部から混入したと思われるアルミニウム、ケイ素、ナトリウムが検出されました。金属濃度酸溶解法逆止弁前金属濃度酸溶解法の結果、鉄、錫、油の添加剤成分であるリン、亜鉛、カルシウム、外部から混入したと思われるアルミニウム、ナトリウムが検出されました。逆止弁後金属濃度酸溶解法の結果、鉄、油の添加剤成分であるリン、亜鉛、カルシウム、外部から混入したと思われるアルミニウム、ナトリウムが検出されました。
報告№109-09249 報告№112-00273 | 分析№109-001747 分析№112-001096 | 112-001096_date120927 | 潤滑油は継続使用可能な状態であり、また運転中における潤滑状態も正常であったものと判断します。本試料油は、汚染や摩耗に関するデータが異常として出やすいドレンプラグから採油されたにもかかわらず、分析の結果は全ての分析項目の値が当社推奨の管理基準値を満たしており、新油分析値との比較結果も問題となる値はありませんでした。分析結果特性低下特性低下に係るパラメータの分析結果は良好と判断します。粘度粘度はmm/sと新油値mm/sに対する粘度変化率は-.％で、当社推奨の管理限界値である±％以内にあり、良好と判断します。全酸価添加油の全酸価は、油メーカによって初期値が違うため統一した管理基準を設定するのが困難であることから、当社では管理限界値を設定しておらず、新油分析値との比較及び他の分析項目の結果より全酸価の状態判断を行います。その結果、全酸価は.mgKOH/gと新油値.mgKOH/g以下にあり、良好と判断します。酸化安定度酸化安定度はminであり、当社推奨の管理限界値のmin以上であることから良好と判断します。有機物・有機化合物有機物・有機化合物は、IRチャートによる新油分析値との比較の結果、cm-付近に劣化の兆候を示すカルボン酸の吸収が確認されていないことから、良好と判断します。色相はL.であり、新油値のL.に比較して変化はないことから、良好と判断します。汚染に係るパラメータの分析結果は良好と判断します。水分はであり、当社推奨の管理限界値の以下であることから良好と判断します。汚染粒子数はNAS級であり、当社推奨の管理限界値のNAS級以下であることから良好と判断します。汚染度物重量は.mg/mlであり、当社推奨の管理限界値のmg/ml以下であることから良好と判断します。．摩耗運転中における潤滑状態は正常であったものと判断します。異常摩耗の早期発見パラメータであるフェログラフィーのIs値がの乗と良好の範囲にあったことから、潤滑箇所の潤滑状態は正常と判断します。金属濃度SOAP法により金属濃度を測定した結果、潤滑箇所で発生する金属接触によって検出される鉛がppm検出されました。金属濃度酸溶解法により金属濃度を測定した結果、外部から混入したと思われるカルシウムが、ナトリウムが検出されました。
報告№109-09136 | 分析№109-001160 | 114-000981 | 潤滑油は継続使用可能と判断します。軸受は継続使用可能な状態にあると判断します。但し、今回鉄濃度は検出されなかったものの累積鉄濃度が注意領域にあることから、今後の摩耗進行の有無を確認するためにも傾向監視を継続することが有効です。定期的な分析累積鉄濃度が注意領域にあり、今後の摩耗進行に注意が必要なことから、定期的に分析を実施し、摩耗推移を監視することを推奨します。異常摩耗の早期発見パラメータであるのIs値は、前回のレベルから-レベルに低下し、正常であるものの、累積鉄濃度が注意領域にあることから、今後の摩耗推移を確認することが有用です。水分、汚染粒子数、汚染物重量の各データは良好です。．粘度、全酸価、酸化安定度、有機物・有機化合物、色相の各データは良好です。
報告№107-0366 報告№110-00391 | 分析№107-01900 分析№110-001764 | 110-001764 | 濾過前の試料油を分析した結果、計数汚染度が前回NAS級から今回NAS級に約年でランク増加し、また、前回濾過後に比較して錫濃度がSOAPでppmからppm、D－SOAPでからに増加していました。これらの結果から、汚染度が上昇した原因はスラストメタルの主成分である錫が摩耗しためと考えられます。約年でppm程度増加していますので、今後も摩耗による増加が懸念されます。年月日のオーバーホール後の分析でSOAPの錫濃度がppm検出されていたことから、この値を初期値として錫濃度の増加傾向を確認しました。錫濃度は、トライボレポートの累積錫濃度に示すとおり今回までの累積錫濃度がppmです。この累積錫濃度から初期値のppmを引いたppmが初期値からの増加量と考えられます。この増加量ppmと油量リットルから平均的な摩耗深さを計算した結果、平均的な摩耗深さはμmとなりました。メタルの初期の表面粗さをRmaxμmと仮定すると、この計算結果から軸受表面は鏡面状態になっていると推定されますが、当該軸受は運転に支障が発生していないと思われることから、摩耗は起動や停止時周速が遅くなり油膜が形成しにくい状況で発生していると推定されます。摩耗深さは、計算の結果ではありますが推定どおりの摩耗発生であるとすれば、起動停止時に軸受損傷が発生しやすい危険な状況になっていると考えられます。本軸受は、解析結果から軸受損傷が発生しやすい危険な状態になっていると考えられます。また、今回の濾過により錫濃度は減少していますが、濾過だけでは摩耗の原因を取り除くことは出来ず、危険な状態が継続していると考えられます。これらのことから、今後は錫濃度の増加に注意するとともに、できるだけ早い時期に軸受の点検を実施されることを推奨します。
報告№109-09549 報告№109-09549 | 分析№109-003421 分析№109-003421 | 109-003421 | ・摩耗状態潤滑油をSOAP／D－SOAPで分析した結果、検出されたのは鉄、鉛、銅でした。これらの金属は、粒子観察の結果からμmサイズの疲労摩耗粒子、異物の噛み込みなどで発生する切削粒子であり、また、銅合金のシビア摩耗粒子も観察されたことから、潤滑部では疲労摩耗、切削摩耗、凝着摩耗が発生していることが分かりました。観察された粒子には、疲労摩耗により発生する大型の摩耗粒子が観察されており、また異常摩耗の早期発見パラメータであるIs値がの乗とやや高いことから、潤滑状態は疲労摩耗が進展し転がり軸受の潤滑状態はやや厳しくなり始めていると推定でき、今後はフレーキングに進展することが懸念されました。今回観察された大型の摩耗粒子は、今回の採油により全量抜き取られたことか油槽内には残存していないと思われますが、一旦発生した疲労摩耗痕は更油されたとしても回復することはないことから、今後も疲労摩耗は進展して行くと推定されます。本軸受は、疲労摩耗の進行期に入りつつあると判断されますのでトライボ診断とともに振動診断を同時に実施されることを推奨します。・ケイ素の検出ケイ素がppm検出されました。一般に、潤滑油中からケイ素が検出された場合の原因として、油の消泡剤として使用されるシリコン系の添加剤が検出されるフェログラフィーおよびフィルタ表面の異物観察で砂が多く観察され、これが検出されるシリコングリースをシール部に塗布している場合、このシリコングリースが潤滑油に混入して検出されるなどが挙げられますが、今回の原因は、フィルタで砂が観察されたことから、の可能性が考えられます。およびについては、分析結果では確認することが出来ませんので、これに関する情報をご提供下さい。・汚染度計数汚染度がNAS級とやや高い値でした。汚染度が高い要因は、摩耗によるものと思われます。・粘度、水分、全酸価、IR、RBOTの各データは良好でした。潤滑油継続使用可能な状態にあるものの、本軸受を継続して使用される場合は、以下の対策が必要です。油槽内を清掃されると共に、今後、疲労摩耗の進行を監視するため、定期的に分析を実施し、疲労摩耗の進行状況を確認することを推奨します。次回分析の時期を理論的に求めたところ、最短で約時間となります。この時間は、油中汚染物が均一になるために必要とする時間であり、この時間を経過すれば、再分析の結果から状態の傾向を確認することが可能となりますので、これを参考に次回分析時期を検討されることを提案します。
報告№109-09136 報告№111-00560 | 分析№109-001160 分析№111-002612 | 111-002612 | 潤滑油は継続使用可能な状態にあると判断します。粘度、水分、全酸価は良好でした。尚、全酸価は.mgKOH/gと新油値のに比較して高い値ですが、年に投与した当社製清浄分散剤TS－の影響であり、異常ではありません。
報告№106-0365 報告№106-0365 | 分析№106-01942 分析№106-01942 | 106-01942 | 分析の結果、全てのデータが良好であることから、この油は継続使用可能であり、潤滑状態も正常と判断します。は良好と判断します。粘度は良好と判断します。粘度はmm/sと新油値mm/sに比較して、粘度変化率は+.％で、当社推奨の管理限界値である±％以内にあり、良好と判断します。水分は良好と判断します。水分は.ppmと当社推奨の管理限界値の以下であり、良好と判断します。全酸価は良好と判断します。全酸価は.mgKOH/gと新油値.mgKOH/g以内にあり、良好と判断します。IRの結果、良好と判断します。IRの結果、油劣化の兆候を示すカルボン酸の吸収が確認されていないことから、良好と判断します。RBOTの結果、良好と判断します。RBOTはminと当社推奨の管理限界値のmin以上であり、良好と判断します。は良好と判断します。計数汚染度は良好と判断します。計数汚染度はNAS級と当社推奨の管理限界値のNAS級以内であり、良好と判断します。重量汚染度は良好と判断します。重量汚染度は.mg/mlと当社推奨の管理限界値のmg/ml以内であり、良好と判断します。機器の潤滑状態機器の潤滑状態は正常と判断します。SOAPの結果は良好です。SOAPの結果、銅がppm、油の添加剤成分であるバリウムがppm検出されました。軸受の摩耗を示す錫は検出されていないことから良好と判断します。D－SOAPの結果は良好です。D－SOAPの結果、油の添加剤成分であるバリウム、外部から混入したカルシウムが共に検出されました。軸受の摩耗を示す錫は検出されていないことから良好と判断します。フェログラフィーの結果は良好です。異常摩耗の早期発見パラメータであるフェログラフィーのIs値が.と良好の範囲にあり、潤滑状態は良好と判断します。
報告№101-8124 | 分析№101-03088 | 101-03088 | オーバーホール日経過後の初期試験を実施した結果、フェログラフィーを除く項目は良好でした。フェログラフィーの結果、摩耗の過酷度を示すIs値がマイナス乗と良好の範囲にあるものの、摩耗粒子の形態観察結果から、外部から混入した鉄錆、砂が見られ、更に、厳しい金属接触が起きている場合に発生する黒錆、球状粒子が観察されました。これは、初期のなじみ摩耗と、砂、鉄錆等の異物が軸受摺動面に混入したことで発生するアブレッシブ摩耗、さらに、微振動によるフレッティング摩耗が混在している事を表していると考えられました。但し、今回使用油のFBKタービンSHには使用されていない添加剤の亜鉛が検出されたことから、新油に旧使用油が若干混入した可能性があります。仮に、混入していたとすると、今回の厳しい摩耗と診断している内容は、更油以前の摩耗粒子であった可能性もあり得ます。一般に、軸受の初期のなじみは数時間程度で終了しますが、今回のようになじみ過程で球状粒子や黒錆が観察された場合は、なじみ過程が正常に終了していない場合があり、軸受の異常摩耗に進展することも懸念しなければなりません。なじみ過程が正常な状態で終了した場合、球状粒子や黒錆は観察される事が少なく、従って、今回のなじみ過程では、局部的な金属接触がごく一部で発生したと考えられます。この接触が、既に正常な状態に推移しているか、或いは、進行しているのかを確認するためには、週間以上の運転時間を経過した時点で再度採油し、分析することで判断できますのでヶ月以内に再分析を行うよう推奨します。
報告№107-0058 報告№107-0219 | 分析№107-00240 分析№107-01175 | 107-01175 | 濾過前の試料油を分析した結果、計数汚染度がD級とやや不良領域にありました。フィルタ写真で外部から混入したと思われる鉄錆、砂が多く見られました。前回水分が.ppmとやや不良領域にあったため、今回確認された鉄錆は水分の影響で発生したか、或いは、前回確認された異物がそのまま残留していた可能性が考えられました。今回採油は、油を入れ替え直前に実施しており、今回観察された異物は油の入れ替えにより除去された可能性が高いと思われますが、念のため、運転開始ヶ月後に再度分析を実施し初期データを取っておくことを推奨します。
報告№108-0227 報告№110-00771 | 分析№108-01664 分析№110-003718 | 110-003718 | Iカップリング発光分光分析供試のタービン油を分析した結果、検出された金属元素は、SOAPの結果表に示すように、鉄、カルシウム、ケイ素、ナトリウムが検出されました。これらの検出された金属元素から発生箇所を推定すると鉄・軸受等カルシウム、ケイ素、ナトリウム・外部混入異物であると思われます。このうち、機械部品が摩耗したと思われる元素はのグループです。フェログラフィー異常摩耗の早期発見パラメータとして摩耗粒子を定量化して評価するフェログラフィーのIs値は、前回ののマイナス乗から乗に上昇しており、摩耗が進行していることを示していました。摩耗粒子の形態で比較的多く観察された粒子は、潤滑状態が正常な場合に発生する摩耗粒子、金属潤滑部が局部的に油膜切れを起して発生するシビア粒子でした。このような摩耗粒子が観察された場合には、潤滑部では正常なマイルド摩耗とやや厳しい摩耗による凝着摩耗が発生していることが分かります。前回に比較して計数汚染度はNAS級からNAS級にランク減少し、良好でした。粘度、水分、全酸価、IRの各データは良好でした。軸受および潤滑油は継続使用可能な状態にあると判断します。但し、やや厳しい摩耗により発生する凝着摩耗の発生がみられるため、定期的に分析を実施し、摩耗の進行状況を確認することを推奨します。
報告№108-0189 報告№108-0189 | 分析№108-01295 分析№108-01295 | 108-01295 | 分析の結果、摩耗粒子の形態観察で金属接触が厳しい場合に発生するシビア粒子が多く観察されたことから、軸受摺動面では厳しい金属接触が発生していることが確認されました。今後更に摩耗が進行することが懸念されるため、理論的計算の結果、今回の採油から時間以上経過していれば進行状態の確認が出来ますので、この経過時間以後に再分析を実施することを推奨します。但し、SOAPで銅がppm検出されており、銅を使用した部分の溶出が発生していると考えられます。この溶出は亜鉛系添加剤成分の亜鉛と銅が反応し、溶出することが知られています。銅濃度は別紙鉱油の酸化に対する金属触媒の影響に示すように銅濃度が増加すると酸化速度が速まりますので、酸化劣化の進行状況を油分析により監視されることを推奨します。は良好と判断します。計数汚染度は良好と判断します。計数汚染度はNAS級と当社推奨の管理限界値のNAS級以内にあり、良好と判断します。重量汚染度は良好と判断します。重量汚染度は.mg/mlと当社推奨の管理限界値のmg/ml以内にあり、良好と判断します。機器の潤滑状態SOAPの結果、銅が多く検出され、摩耗粒子の形態観察で金属接触が厳しい場合に発生するシビア粒子が多く観察されました。SOAPの結果、銅が多く検出されました。SOAPの結果、油の添加剤成分であるリン、亜鉛が検出されました。一方、銅が微量検出されました。銅を使用した部分の溶出が発生していると考えられます。この溶出は亜鉛系添加剤成分の亜鉛と銅が反応し、溶出することが知られています。銅濃度は別紙鉱油の酸化に対する金属触媒の影響に示すように銅濃度が増加すると酸化速度が速まりますので、酸化劣化の進行状況を全酸価の変化で監視されることを推奨します。D－SOAPの結果、鉄が微量検出されました。D－SOAPの結果、摩耗により発生した鉄が微量検出されました。フェログラフィーの結果、金属接触が厳しい場合に発生するシビア粒子が多く観察されました。異常摩耗の早期発見パラメータであるフェログラフィーのIs値がの乗と良好の範囲にあるものの、摩耗粒子の形態観察の結果、金属接触が厳しい場合に発生するシビア粒子が多く観察されました。
報告№107-0366 報告№109-09612 | 分析№107-01900 分析№109-003768 | 109-003768 | 濾過前の試料油を分析した結果、前回に比較して水分がppmからppmに上昇し、処置領域にありました。尚、計数汚染度は、水分の影響でセンサーエラーを起こし測定不能でした。今後、水分の増加に伴い錆が発生する腐食摩耗に進展することが懸念されます。これらの障害発生に対する弊害を勘案の上、水分除去を推奨します。尚、SOAP／D－SOAPの結果、軸受メタルの主成分である錫は検出されず、また異常摩耗の早期発見パラメータであるIs値がのマイナス乗と良好の範囲にあることから、本軸受は継続使用可能と判断します。
報告№107-6000 報告№107-6505 | 分析№107-00010 分析№107-00071 | 107-00071 | 前回の分析結果で、サーボシリンダ内壁およびポンプ内部の摩耗が確認された。年月日～月日まで、深層吸着式濾過機で濾過を実施した。現在の汚染状況を確認する。精点Bを実施した結果、計数汚染度が前回のNAS級から今回NAS級にランク改善されました。また、濾過によりSOAP／D－SOAPの鉄濃度も減少し、異常摩耗の早期発見パラメータであるフェログラフィーのIs値が.と良好の範囲に改善されており、今後は、本データを初期値として管理することを推奨します。
報告№107-4530 報告№107-0313 | 分析№107-01164 分析№107-01646 | 107-01646 | 、汚染度、軸受の潤滑状態を確認する。今回の採油は、機器停止中に恒設ドレンラインから実施しているため、油循環中に採油した場合に比較し、油中粒子の沈降の影響を受け、分析データが高濃度に出る可能性があります。今回の分析は以上のことを踏まえて結果を検討しました。分析の結果、高濃度の部分を採油したにもかかわらず、全てのデータが良好の範囲にありました。このことから、機器の潤滑状態は正常であり、この油は継続使用可能と判断します。尚、上述しましたように、今回の採油は停止中の採油であるため、循環中の採油に比較してデータが高目に出る可能性があります。これは、運転中の採油であったなら今回データより低い値になることが考えられます。次回採油は、粒子の沈降の影響を極力抑え、油中粒子が均一な分散状態に近い状態で採油が実施できるように、主機運転中、または停止直後に採油を実施されることを推奨します。
報告№109-09136 報告№110-00176 | 分析№109-001160 分析№110-000698 | 110-000698 | ・摩耗状態前回に比較してSOAP／D－SOAPの結果、鉄および錫濃度に大きな変化はなく、異常摩耗の早期発見パラメータであるフェログラフィーのIs値がのマイナス乗と良好でした。・汚染度前回に比較して計数汚染度はNAS級から等級に変化はなく、良好でした。・前回同様に粘度、水分、全酸価、IR、RBOTの各データは良好でした。潤滑油および軸受は継続使用可能な状態にあると判断します。
報告№109-09136 報告№112-00724 | 分析№109-001160 分析№112-003316 | 112-003316 | 潤滑油は継続使用可能な状態にあると判断します。油清浄器入口と出口から採油今回はこれまでに実施してきました油清浄器出口から採油した試料がないため、油清浄器の性能を評価できず、摩耗の発生状況を推定することが出来ませんでした。油清浄器から採油した試料だけでは、異常な摩耗が発生していても見落としてしまう可能性が高いため、次回からは油清浄器出口から採油した試料の分析も実施されることを推奨します。フェログラフィーおよびSOAP／D-SOAPの結果から総合的に判断した結果、正常な状態にあると考えられます。フェログラフィー【定量分析：Is値】Is値は異常摩耗の早期発見パラメータのつで、摩耗程度を定量化するために用います。Is値は.採油に比較してのマイナス乗からマイナス乗に低下し、低い値でした。フェログラフィー【定性分析：摩耗粒子および摩耗形態観察】分析結果から観察された全ての粒子量は少でした。Iカップリング発光分光分析【SOAP／D-SOAP】検出された金属元素から発生箇所を推定すると、以下の通りでした。カルシウム、ナトリウム・外部混入異物計数汚染度は、.採油に比較してNAS級からNAS級にランク低下し、重量汚染度は.mg/mlから.mg/mlに減少し、共に良好でした。粘度、水分、酸価、RBOTの各データは良好でした。尚、RBOTが前回に比較してmin増加していました。RBOTが増加した理由は、更油や補給などが考えられますが、これらのことを実施していないことから、原因を特定するのは困難でした。但し、今回の分析結果で、酸価および粘度の各データに大きな変化はなく、異種油の混入などは確認されていないため、本試料油は継続使用可能な状態にあります。今後は今回のRBOT値によりデータ管理を行います。
報告№109-09136 報告№113-00266 | 分析№109-001160 分析№113-001025 | 113-001025 | 分析の結果、、汚染状態は共に良好な範囲にあることから、継続使用可能と判断します。水分は、前回に比較して.ppmから.ppmに増加しているものの、良好でした。計数汚染度は、前回に比較してNAS級からNAS級にランク低下し、良好でした。粘度、水分、全酸価、IR、RBOTの各データは、前回同様に良好でした。油の余寿命は、使用油の使用期間または使用時間が不明であったため、ご依頼の油の余寿命に関する検討は行えませんでした。ただし、今回の結果から酸化防止剤の残存量は%であり、継続使用可能な状態にありました。可能であれば、使用期間、あるいは使用時間の情報をご提供下さい。
報告№102-4508 | 分析№102-01390 | 102-01390 | 定期試験を実施した結果、D－SOAP、重量汚染度を除く項目は良好でした。重量汚染度の結果、mg/mlと当社推奨の管理基準値を超えていました。D－SOAPの結果、亜鉛がppm検出されていることから、汚染の要因は、モービルヘビーメディアムJに添加剤成分として含まれていた亜鉛が析出してスラッジとなったためと考えられました。このスラッジは、粘着性があり、バルブの動作障害の発生原因となることが知られており、動作障害予防のため早急に除去する必要がります。除去方法は、貴社で数多く実績のある当社製清浄分散剤TS－の投与と濾過が最も有効ですので、この方法を推奨します。尚、RBOTが前回に比較し、min上昇したのは、新油の補充の影響によると思われます。今後は、今回のRBOT値によりデータ管理を行います。
報告№109-09249 報告№110-00306 | 分析№109-001747 分析№110-001232 | 110-001232 | 油中金属の分析は、試料油を以上の高温で発光させた光を分光器で分光し、金属固有の波長から元素を特定するとともに、光の強度から濃度を求めるIカップリング発光分光分析法を用います。また摩耗状態は、SOAP法により求めた金属成分と濃度に、フェログラフィー法による早期発見パラメータであるIs値と摩耗粒子分析とを加味し、さらに摩耗粒子の形態により摩擦面で発生している摩耗機構を推定して総合的に判断します。Iカップリング発光分光分析供試のタービン油を分析した結果、検出された金属は油中金属元素の結果表に示すように、鉄、鉛、銅、錫、亜鉛、カルシウム、ケイ素、ナトリウムでした。これら検出された金属元素から発生箇所を推定すると、鉄、鉛、銅、錫・軸受等亜鉛、カルシウム、ケイ素、ナトリウム・外部混入異物であると思われます。このうち、機械部品が摩耗したと思われる元素はのグループです。ケイ素の検出金属濃度でケイ素がppm検出されました。一般に、潤滑油中からケイ素が検出された場合の原因として、シリコン油或いは、シリコン系の添加剤が検出されるフェログラフィーおよびフィルタ表面の異物観察で砂が多く観察されて検出されるシリコングリースをシール部に塗布している場合、このシリコングリースが潤滑油に混入して検出されるなどが挙げられますが、今回検出が比較的高濃度であることからの可能性が考えられます。については、分析結果では確認することが出来ませんので、これに関する情報があれば提供をお願いします。フェログラフィー摩耗粒子分析結果から観察された粒子は、潤滑状態が正常な場合に発生する摩耗粒子金属潤滑部が局部的に油膜切れを起して発生するシビア粒子でした。潤滑状態と摩耗形態異常摩耗の早期発見パラメータとして摩耗粒子を定量化して評価するフェログラフィーのIs値は、潤滑状態が正常なの乗となっていました。これらの結果から潤滑部では、正常な潤滑状態であるマイルド摩耗が支配的で、やや厳しい凝着摩耗も発生していることが分かりました。汚染粒子数はやや高い値でした。フィルタ表面の異物観察で鉄錆、砂等が観察されたことから、汚染度が高い要因は、摩耗と外部混入異物の影響と思われます。酸化安定度の結果、minと新油値のminに比較して酸化防止剤の残存量が.％でした。継続使用していた場合、酸化防止剤が減少して、基油の劣化に進展することが懸念されます。潤滑油および軸受は継続使用可能な状態にあるものの、以下の対策が必要です。更油当社推奨の管理限界値内にありますが、RBOTの減少が確認されています。仮に本試料の使用期間がヶ月であった場合、次回定検までに更油が必要な状態になると推定されますので、仮定した通りの使用状況であった場合、更油が必要となります。定期的な分析今後、摩耗の進行を監視するため、定期的に分析を実施することを推奨します。シリコン系のグリースや添加剤の確認シリコン系の添加剤やグリースを使用している箇所があるかについてご確認下さい。分析結果特性低下特性低下に係るパラメータの分析結果は良好と判断します。粘度粘度はmm/sと新油値mm/sに対する粘度変化率は+％で、当社推奨の管理限界値である±％以内にあり、良好と判断します。全酸価添加タービン油の全酸価は、油メーカによって初期値が違うため統一した管理基準を設定するのが困難であることから、当社では管理限界値を設定しておらず、新油分析値との比較及び他の分析項目の結果より全酸価の状態判断を行います。その結果、全酸価は.mgKOH/gと新油値.mgKOH/g以内にあることから、良好と判断します。酸化安定度酸化安定度はminであり、当社推奨の管理限界値のmin以上であることから良好と判断します。有機物・有機化合物有機物・有機化合物は、IRチャートによる新油分析値との比較の結果、cm-付近に劣化の兆候を示すカルボン酸の吸収が確認されていないことから、良好と判断します。色相はLであり、新油値のLに比較して変化はないことから、良好と判断します。汚染に係るパラメータの分析結果は、汚染粒子数はやや高い値でした。水分はppmであり、当社推奨の管理限界値の以下であることから良好と判断します。汚染粒子数はNAS級であり、当社推奨の管理限界値のNAS級以内であるものの、やや高い値でした。汚染度物重量はmg/mlであり、当社推奨の管理限界値のmg/ml以内であることから良好と判断します。摩耗フェログラフィーによる摩耗粒子の観察の結果、潤滑状態が正常な場合に発生する摩耗粒子、金属潤滑部が局部的に油膜切れを起して発生するシビア粒子が比較的多く観察されました。異常摩耗の早期発見パラメータであるフェログラフィーのIs値がの乗と良好の範囲にあるものの、摩耗粒子の形態観察の結果、潤滑状態が正常な場合に発生する摩耗粒子、金属潤滑部が局部的に油膜切れを起して発生するシビア粒子が比較的多く観察されました。金属濃度SOAP法により金属濃度を測定した結果、潤滑箇所で発生する金属接触によって検出される銅がppm、外部から混入したと思われる亜鉛がppm、ケイ素がppm検出されました。金属濃度酸溶解法により金属濃度を測定した結果、潤滑箇所で発生する金属接触によって検出される鉄、鉛が、銅が、錫が、外部から混入したと思われる亜鉛が、カルシウム、ナトリウムが検出されました。
報告№109-09136 報告№113-00600 | 分析№109-001160 分析№113-002535 | 113-002535 | 潤滑、汚染状態は良好の範囲にあることから、潤滑油は継続使用可能な状態にあると考えられます。減速機減速機は継続使用可能な状態にあると判断します。但し、今後の摩耗推移の監視が有用です。定期的な分析今後の凝着摩耗の推移を監視するため、定期的に分析を実施することを推奨します。最適な採油方法本試料油は、機器停止中にオイルクーラーエア抜き弁から採油されているため、別紙油中粒子の沈降の影響に示すように、油中粒子などの固形物は沈降の影響を受けて分析データが低濃度に出ていると推定されます。正確なデータによる診断を行うためにも、今後の採油は、極力運転中もしくは停止直後の油槽中層部から実施されることを推奨します。異常摩耗の早期発見のパラメータであるIs値は、前回のレベルから変化はなく、正常でした。但し、潤滑部の摩耗が認められたため、定期的に潤滑油分析を実施し、摩耗推移を監視することが有用と考えます。フェログラフィーで観察された代表的な粒子は、以下の通りです。正常な摩耗粒子・潤滑状態が正常なマイルド摩耗により発生。シビア粒子・潤滑状態がやや厳しい凝着摩耗により発生。極微小領域で油膜切れが発生したことを示します。シビア粒子は、凝着摩耗に分類されます。この摩耗粒子は、潤滑面で凝着、破断を繰り返し、この過程で生じる移着粒子が成長して摩耗粒子となります。そのため、摺動面では局部的に油膜切れが発生していることを示しています。この状態が継続した場合、摩耗粒子のサイズは徐々に大型化していき、設備の損傷に至る場合がありますので、傾向監視が必要です。計数汚染度は前回のNAS級からNAS級にランク低下し、良好です。粘度、水分、酸価、IRの各データは良好です。
報告№107-4530 報告№107-7004 | 分析№107-01164 分析№107-01204 | 107-01204 | 初期試験を実施した結果、前回に比較して計数汚染度がランク増加し、NAS級とやや高い値でした。D－SOAPの鉄が増加しており、摩耗粒子形態観察で摩擦熱が高い場合に発生する黒錆がやや多く観察されたことから、汚染度が高い要因は、鉄を使用した箇所の摩耗によるものと考えられました。今後更に摩耗が進行することが懸念されるため、ヶ月後に再度分析を実施し、汚染度および摩耗の進行状況を確認することを推奨します。これらのことは、前回に比較して計数汚染度がランク増加し、NAS級とやや高いこと異常摩耗の早期発見パラメータであるフェログラフィーのIs値がと良好の範囲にあるものの、摩耗粒子形態観察の結果、摩擦熱が高い場合に発生する黒錆がやや多く観察されたことD－SOAPの結果、鉄がからに増加したこと以上のことから判断しました。
報告№109-09448 報告№109-09448 | 分析№109-002848 分析№109-002848 | 109-002848 | 摩耗状態異常摩耗の早期発見パラメータであるフェログラフィーのIs値は、潤滑状態が良好な状態にあることを示すの乗であり、点検を要する摩耗粒子が観察されておらず、現在のところ継続使用は可能な状態にあると判断できます。この状態で検出された油中金属は、その多くが鉄であり、これらは摩耗粒子の観察結果から凝着摩耗と疲労摩耗が混在していることが分かりました。凝着摩耗と疲労摩耗は、スパイラルベベルギヤの歯面で発生していると推定されますが、発生箇所が歯面の微小領域であることから、現在のところ、継続使用は可能と判断できます。バックラッシ減速機の構造から、最も負荷が大きく、摩耗が進行しやすい箇所をスパイラルベベルギヤとスパイラルベベルピニオンと推定し、この部分のバックラッシを求めました。提供していただいた図面には歯幅が記載されておらず、また、更油後の稼働時間も不明であったため、歯幅mmと、更油後の稼働時間を時間と仮定してバックラッシを計算しました。その結果、減速機のギヤ歯面に摩耗が集中していたと仮定した場合、バックラッシの増加は初期値からμm増加したと推定されました。バックラッシ増加分の上限値はメーカにより差異はあるものの、当社が推奨するバックラッシは一般に推奨されるμmを目安にしており、今回のデータはこの値に比較して十分に小さい値であることがわかります。汚染度計数汚染度がNAS級とやや汚染されていました。汚染度が高い要因は、摩耗によるものと思われます。を示す粘度、水分、全酸価、IRの各データは良好でした。結論ゲート機器の潤滑箇所の摩耗診断分析結果から摩耗が発生している箇所はギヤ歯面であり、摩耗形態は凝着摩耗と疲労摩耗であることが分かりました。凝着摩耗は、油膜切れによる厳しい金属接触により摩耗が発生し、疲労摩耗は、ギヤ歯面に荷重が繰り返しかかることにより、歯面の表面下で材料が疲労して剥離します。歯面に加わる荷重が過大である場合、観察される摩耗粒子は今回より大きな粒子が発生します。分析結果から推定されたバックラッシの増加分はμmでしたが、このバックラッシは、一対の歯車の噛み合いを円滑にするための、ピッチ円周上での歯面間の遊びです。この値が過大になると振動や騒音の原因となるため、ギヤの摩耗状態を判断するためには重要なパラメータです。今回観察された摩耗粒子は、やや大型の粒子が見られるものの観察された摩耗粒子がμmサイズの微小な粒子が支配的であることからバックラッシの値は小さいと判断できます。バックラッシの計算時に仮定した稼働時間や歯幅などの数値が正確であれば、本減速機は継続使用可能と判断できます。整備の必要な箇所の検討整備が必要な箇所は、本分析結果から確認されませんでした。しかし、分析結果から僅かではありますがギヤの摩耗が進行していることが確認されていますので、今後は定期的に潤滑油分析を実施し、その結果から摩耗の進行状況を確認することにより、整備の必要の有無を監視する方法が有用と思われます。潤滑油の劣化度診断一般的に潤滑油が劣化した場合、油の外観は黒褐色になり、粘度や全酸価が上昇しスラッジ等が発生します。また、その過程では劣化の兆候を示すカルボン酸の吸収がIRで確認できます。今回のは、全てのデータが良好の範囲にあり、潤滑油の劣化は確認されなかったことから、継続使用可能であり、交換の必要はないと判断します。潤滑管理の方法現在の潤滑油は年使用していますが、年間使用したにもかかわらず劣化が確認されなかったことから、本設備の潤滑油は少なくても更油後年間は使用できることが分かりました。潤滑油の交換時期の判断は、今回の分析だけでは予測することは困難ですが、定期的に分析を実施し、その結果の傾向から劣化の進行状況を確認することで容易に可能になります。現在のところ潤滑部は継続使用可能な状態にあると思われますが、今後は摩耗が進行する場合がありますので、定期的に分析を実施し、摩耗の進行状況を確認されることを推奨します。次回分析の時期を理論的に求めたところ、最短で約時間となります。この時間は、油中汚染物が均一になるために必要とする時間であり、この時間を経過すれば、再分析の結果から状態の傾向を確認することが可能となりますので、これを参考に次回分析時期を検討されることを推奨します。尚、定期的な分析を実施する際には、に関する分析項目の実施を推奨します。今回の分析結果からは、油劣化の進行は確認されていませんが、定期的な分析により潤滑油の交換時期を管理することが可能となります。は良好と判断します。粘度粘度はmm/sと新油値mm/sに比較して、粘度変化率は-％で、当社推奨の管理限界値である±％以内にあり、良好と判断します。水分はppmと当社推奨の管理限界値の以下にあり、良好と判断します。全酸価全酸価は.mgKOH/gと新油値.mgKOH/gに比較して変化はなく、良好と判断します。IRIRの結果、油劣化の兆候を示すカルボン酸の吸収が確認されていないことから、良好と判断します。は良好と判断します。計数汚染度計数汚染度はNAS級と当社推奨の管理限界値のNAS級以内にあり、良好と判断します。重量汚染度は.mg/mlと当社推奨の管理限界値のmg/ml以内にあり、良好と判断します。機器の潤滑状態摩耗粒子の形態観察の結果、疲労摩耗粒子、金属接触が厳しい場合に発生するシビア粒子、局部的に高圧・高温となる場合に発生するフリクションポリマが比較的多く観察されました。SOAPによる油中金属濃度SOAPによる油中金属濃度の結果、ニッケル、油の添加剤成分であるリン、外部から混入したと思われるナトリウムが検出されました。SOAPによる油中金属濃度SOAPによる油中金属濃度の結果、鉄、錫、油の添加剤成分であるリン、外部から混入したと思われる亜鉛、カルシウムが検出されました。摩耗粒子診断異常摩耗の早期発見パラメータであるIs値がの乗と良好の範囲にあるものの、摩耗粒子の形態観察の結果、疲労摩耗粒子、金属接触が厳しい場合に発生するシビア粒子、局部的に高圧・高温となる場合に発生するフリクションポリマが比較的多く観察されました。
報告№109-09136 報告№112-00388 | 分析№109-001160 分析№112-001591 | 112-001591 | 変速機は継続使用可能な状態にあると判断します。但し、今後も摩耗の進行を傾向監視するため、以下の対策を推奨します。濾過および更油油中の汚染度が高いことから、観察された摩耗粒子や異物等が摺動面に噛み込み摩耗が進行することが懸念されるため、濾過および更油を推奨します。更油を実施する際には、油槽内を清掃することを併せて推奨します。定期的な分析凝着摩耗の進行を監視するため、定期的に分析を実施し、分析データによる摩耗の進行状況を確認することを推奨します。最適な採油方法本試料油は、機器停止中にドレンバルブから採油されているため、分析データが高濃度に出ていると推定されます。正確なデータによる診断を行うためにも、今後の採油は、極力運転中もしくは停止直後の油槽中層部から実施されることを推奨します。はフェログラフィーおよびSOAP／D-SOAPの結果から総合的に判断した結果、厳しい状態にあると考えられます。フェログラフィー【定量分析：Is値】Is値は異常摩耗の早期発見パラメータのつで、摩耗粒子を定量化するために用います。今回のIs値はの乗と高い値でした。フェログラフィー【定性分析：摩耗粒子および摩耗形態観察】分析結果から比較的多く観察された粒子は、以下の通りでした。正常な摩耗粒子・潤滑状態が正常なマイルド摩耗により発生。黒錆・潤滑状態がやや厳しい凝着摩耗により発生。金属接触が厳しく、且つ、高い摩擦熱が発生していると考えられます。鉄錆、砂等・外部から混入したと考えられます。Iカップリング発光分光分析【SOAP／D-SOAP】検出された金属元素から発生箇所を推定すると、以下の通りでした。鉄、銅・コーンディスク等リン、亜鉛、カルシウム・添加剤ナトリウム、ホウ素・外部混入異物コーンディスクの摩耗状態SOAP/D-SOAPの結果、摩耗により発生したと考えられる鉄がSOAPでppm、D-SOAPでppm検出されました。年から今回までの間に更油を実施していることから、前回のSOAPの鉄濃度ppmと今回の鉄濃度ppmを積算しました。この積算した鉄濃度と油量リットルから摩耗量を計算した結果、.cmとなりました。変速機の変速段数は、低速、低速－中速、中速－高速の段であり、年度に調査したコーンディスク表面に確認されたリング状箇所の接触箇所の面積と鉄濃度から計算した摩耗量から本の摩耗痕の平均摩耗深さを求めます。その結果、表に示すとおり、本の摩耗痕の平均的な深さは、低速領域では.μm、低速－中速領域では.μm、中速－高速領域では.μmとなります。もっとも摩耗している低速領域の摩耗深さでも.μmであり、メーカ推奨の取替え基準μm以下であることから、継続使用可能な状態にあると思われます。表コーンディスク枚の平均的な摩耗深さ変速段数 メーカ推奨の取替え基準 平均的な摩耗深さ 低速 . 低速－中速 . 中速－高速 . 計数汚染度はNAS級と当社推奨の管理限界値に到達していました。フィルタ表面の異物観察で金属片、鉄錆、砂等が観察されたことから、汚染度が高い要因は、摩耗と外部混入異物の影響と思われます。
報告№108-0202 報告№108-0202 | 分析№108-01477 分析№108-01477 | 108-01477 | 分析の結果、転がり軸受の寿命の指標となるフレーキングで発生する摩耗粒子が観察されていないことから、軸受は継続使用可能と判断します。但し、摩耗粒子の形態観察でフレッティングにより発生する赤錆が多く観察されました。転がり軸受でフレッティングが発生する箇所は、軸と内輪内面軸受箱と外輪外面軌道輪と転動体の箇所が考えられました。今後、フレッティングにより発生する赤錆が転がり軸受軌道面に噛み込み、噛み込み傷が起点となって転がり軸受の寿命の指標となるフレーキングへ進展することが懸念されるため、定期的に分析を実施し、摩耗の進行状況を確認されることを推奨します。計数汚染度は良好と判断します。計数汚染度は良好と判断します。計数汚染度はNAS級と当社推奨の管理限界値のNAS級以内であることから、良好と判断します。重量汚染度は.mg/mlでした。重量汚染度は.mg/mlでした。機器の潤滑状態フェログラフィーの結果、フレッティングにより発生する赤錆が多く観察されました。SOAPの結果、鉄が検出されました。SOAPの結果、摩耗により発生する鉄、油の添加剤成分であるリンが検出されました。D－SOAPの結果、鉄が検出されました。D－SOAPの結果、摩耗により発生する鉄が検出されました。フェログラフィーの結果、フレッティングにより発生する赤錆が多く観察されました。フェログラフィーの結果、異常摩耗の早期発見パラメータであるIs値がの乗と良好の範囲にあるものの、摩耗粒子の形態観察の結果、フレッティングにより発生する赤錆が多く観察されました。
報告№108-0411 報告№110-00769 | 分析№108-02744 分析№110-003707 | 110-003707 | は、油の粘度変化率、油中のスラッジの発生量などを判断パラメータに、粘度、全酸価、IR、RBOTで評価します。分析の結果、油の粘性を示す粘度は、新油値の.mm/sに比較して粘度変化率が-％の.mm/sとほぼ変化はなく、また油中のスラッジの発生量を示す全酸価は、新油値のに対して.mgKOH/gでほぼ変化が見られず劣化は確認されていない。さらにはIRの結果でも油が劣化した場合に発生するカルボン酸の発生も確認されず、酸化防止剤の残存量を示すRBOTは、限界値minに比較して、十分に残量があるminであった。以上のように、の健全性を示す各パラメータは全て良好であり、潤滑油の劣化は確認されませんでした。尚、別紙RBOTの減少傾向から油の余寿命を求めた結果、本試料は直近の更油から起算して稼働時間が時間まで使用可能であることが分かります。汚染度油中の水分を計測した結果、水分は.ppmと新油と同等であり、継続使用可能な状態にあることが確認されました。潤滑油は継続使用可能な状態にあると判断します。
報告№109-09136 報告№112-00532 | 分析№109-001160 分析№112-002184 | 112-002184 | 潤滑油および対象設備は継続使用可能な状態にあると判断します。はフェログラフィーおよびSOAP／D-SOAPの結果から総合的に判断した結果、正常な状態にあると考えられます。フェログラフィー【定量分析：Is値】Is値は異常摩耗の早期発見パラメータのつで、摩耗粒子を定量化するために用います。今回のIs値はのマイナス乗と低い値でした。フェログラフィー【定性分析：摩耗粒子および摩耗形態観察】分析結果から比較的多く観察された粒子は、以下の通りでした。正常な摩耗粒子・潤滑状態が正常なマイルド摩耗により発生。電子顕微鏡・X線マイクロアナリシスフェログラフィーで観察された摩耗粒子を電子顕微鏡・X線マイクロアナリシスで詳細に分析した結果、粒子には鉄、クロム、マンガン、ニッケルが比較的多く含まれており、成分割合から粒子は主にシリンダ内壁等から発生していると推定できました。Iカップリング発光分光分析【SOAP/D-SOAP】検出された金属元素から発生箇所を推定すると、以下の通りでした。リン・添加剤カルシウム、ナトリウム・外部混入異物計数汚染度、重量汚染度は共に良好でした。．粘度、酸価、IRの各データは良好でした。水分は、ppmと新油値のppmに比較して若干高い値でした。使用油であるファイヤクエルEHCは、リン酸エステル系作動油であり、水分が多く入ると水の作用により潤滑油中の添加剤が分解反応起こして、分解反応物が不溶となって分離する、いわゆる加水分解により、酸性リン酸エステルの生成物が発生します。この生成物は、酸性のため潤滑油の劣化を促進したり、金属表面の腐食の原因になりますので、今後の使用で水分が更に増加した場合には、注意が必要です。
報告№107-4545 報告№109-09132 | 分析№107-02185 分析№109-001144 | 109-001144 | トライボ診断の結果、全てのデータが良好であることから、この油は継続使用可能と判断します。は良好と判断します。粘度は良好。粘度は.mm/sと新油値mm/sに比較して、粘度変化率は-.％で、当社推奨の管理限界値である±％以内にあり、良好と判断します。粘度はmm/sとなっています。粘度はmm/sとなっています。粘度指数はとなっています。粘度指数はとなっています。水分は良好。水分は.と当社推奨の管理限界値の以下であり、良好と判断します。全酸価は良好。全酸価は.mgKOH/gと新油値.mgKOH/gに比較して高いものの、IRの結果で油劣化の兆候を示すカルボン酸の吸収が確認されていないことから、良好と判断します。
報告№109-09136 報告№110-00244 | 分析№109-001160 分析№110-000946 | 110-000946 | 摩耗状態は、摩耗粒子の形状、材質、サイズを判断パラメータに摩耗の発生箇所や原因、厳しさなどをフェログラフィー法およびIカップリング発光分光分析法による油中金属濃度で評価します。特に、フェログラフィー法により摩耗粒子をサイズ毎に配列・数値化して求めるIs値は、異常摩耗を早期発見するパラメータであり、また粒子の表面形状は摩耗の原因を知るパラメータにもなります。潤滑油中からはSOAPで鉄、D－SOAPで鉄、鉛、クロムが検出されました。検出された金属は、粒子の観察結果から潤滑状態が正常な場合に発生するマイルド摩耗粒子と、摺動面が繰り返し荷重を受けた表面が剥離する疲労摩耗粒子、そして異物の噛み込みなどで発生する切削粒子でした。摩耗状態は、異常摩耗の早期発見パラメータであるIs値であらわされますが、本試料油はの乗と潤滑状態が厳しくなり始めていることがわかりました。観察された摩耗形態の中に切削摩耗がありますが、切削摩耗は摩耗形態の中でも摩耗の進行速度が速い形態であることから、この形態が観察された場合は傾向監視により摩耗の進行を確認することが必要です。特に、切削摩耗の原因となる混入異物が残留している場合、異物により摩耗が継続して発生する可能性があります。汚染度潤滑油膜に混入した外部混入の異物や潤滑摺動部で発生した摩耗粒子は、摩耗を促進させ、或いは摩擦係数を上昇させるなど、潤滑状態に悪影響を与える因子であり、そのため油中異物の粒子数と重量は潤滑状態を評価するパラメータとして使用します。油の汚染物の中には、固形物の他に水分もあります。油中に混入した水分は、潤滑摺動部で腐食が発生したり、油の酸化劣化の加速触媒となるため、油中の水分は重要な管理パラメータです。計数汚染度はNAS級とやや高い値でした。フィルタ表面の異物観察で金属片、茶褐色の粘ちょう物等が観察されたことから、汚染度が高い要因は、摩耗とスラッジの影響と思われます。一方、油中の水分を計測した結果、水分は.ppmと新油とほぼ同等であり継続使用可能な状態にあることが確認されました。は、油の粘度、油中のスラッジの発生量を判断パラメータに、粘度、全酸価、IRで評価します。分析の結果、油の粘性を示す粘度は、新油の粘度mm/sに比較してmm/sと粘度変化率が-.％とほぼ変化はなく、また油中のスラッジの発生量を示す全酸価は、新油値の.mgKOH/gに比較して十分に低い.mgKOH/gで劣化は見られず、さらにはIRの結果でも油が劣化した場合に発生するカルボン酸の発生も確認されなかったことから、潤滑油の劣化は確認されませんでした。潤滑油、減速機構および軸受は継続使用可能な状態にあるものの、以下の対策が必要です。今後、切削摩耗の進行を監視するため、定期的に分析を実施し、摩耗の進行状況を確認することを推奨します。
報告№109-09136 報告№112-00660 | 分析№109-001160 分析№112-003043 | 112-003043_date130313 | 潤滑油の劣化は確認されていないものの、汚染度がやや高い値であることがわかりました。当該機は分解後および油入替後から今回までの稼働時間が短く、また、提供して頂いた新油が比較的高い汚染状態であることから、実機の汚染度が高い要因は、汚染度がやや高い新油を使用したことに加え、極微小領域から摩耗粒子が発生したためと思われます。軸受微振動で発生するフレッティング摩耗が見られました。フレッティングにより発生した赤錆は、μm以下の微小な粒子が支配的であり、直ちに影響はないことから、摩耗は正常と判断できます。以上より、軸受は継続使用可能な状態にあると判断します。定期的な分析および分析周期の検討定期的に分析を実施することにより、データの微小な変化から異常の兆候を早期に発見することが可能となります。今後、寿命予測を行うには、今回データを含め少なくとも回の分析データが必要となります。当該機は、年間稼働率が低いことから、採油の機会を検討するのは難しいところがありますが、あと最低でも回分析を実施し、寿命予測を行うと共に分析周期を検討することを推奨します。軸受の摩耗状態フェログラフィーおよびSOAP-Tのデータから総合的に解析した結果、軸受は健全であり、継続使用可能と評価できますが、引続き軸受の機能が保持されていることを確認するためにも、潤滑油診断による傾向管理が有用と考えます。フェログラフィー【定量分析：Is値】Is値は異常摩耗の早期発見パラメータのつで、摩耗程度を定量化するために用います。今回のIs値はのマイナス乗と低い値でした。フェログラフィー【定性分析：摩耗粒子および摩耗形態観察】分析結果から比較的多く観察された摩耗粒子は、以下の通りでした。赤錆・フレッティングにより発生。フリクションポリマ・局部的に高圧・高温となる場合に発生。観察された摩耗粒子の中でも赤錆は、将来的な摩耗の進行に繋がる可能性を示唆しているため、傾向監視が必要と思われます。フレッティングの発生要因は、鉄系材料が接合および勘合されたりする部分から発生します。フレッティングによる赤錆が少量発生しても直ちに異常ではありませんが、場合によっては、発生した赤錆が軸受摺動面に噛み込み、摩耗を進行させる場合があります。Iカップリング発光分光分析【SOAP-T】検出された金属元素から発生箇所を推定すると、摩耗粒子の発生箇所は、以下のように推定できました。鉄、錫・軸受等カルシウム、ナトリウム・外部混入異物軸受の摩耗SOAP-Tで錫が検出されたことから、軸受の摩耗が発生していると推定されました。分析結果から軸受メタルの摩耗深さをSOAP-Tの結果で得られている錫濃度と油量Lから計算しました。当社の経験からメタル面積の約分の程度が摩耗したと仮定しました。当社の知見、および今回検出された錫濃度等の情報から軸受の摩耗深さを計算した結果、軸受表面の平均的な摩耗深さは.μmとなり、メタルの表面粗さを軸受表面の一般的な粗さであるμmと仮定すると、摩耗は軽微であり、継続使用可能な状態にあると推定されます。計数汚染度はやや高い値でした。計数汚染度計数汚染度は、NAS級と当社推奨の管理限界値NAS級以下であるものの、やや高い値でした。重量汚染度は、.mg/mlと当社推奨の管理限界値mg/ml以下であり、良好と判断します。光学顕微鏡写真供試油を濾過したフィルタ表面上の夾雑物を光学顕微鏡で観察した結果、金属片、鉄錆、砂等が観察されました。
報告№109-09136 報告№112-00363 | 分析№109-001160 分析№112-001509 | 112-001509 | 更油からの経過日数をもとに潤滑油の余寿命を評価したところ、潤滑油は定検までのヶ月間は使用可能と判断できました。次回定検時に更油を実施しない場合は、酸化安定度を知るための分析を実施し、余寿命を確認することを推奨します。酸化安定度はminであり、当社推奨の管理限界値のmin以上であることから、良好と判断します。
報告№102-6189 | 分析№102-03379 | 102-03379 | 発電機改造後に初期試験を実施した本軸受の潤滑状態は、油中摩耗粒子の観察結果から、初期のなじみ摩耗が発生していたことがわかりました。今回観察されている、摩耗粒子のようになじみ過程でシビア粒子が観察された場合は、なじみ過程が正常に終了していない場合があり異常摩耗に進展することも懸念しなければなりません。なじみ過程が正常な状態で終了した場合、摩耗粒子の観察では、シビア粒子は観察される事が少ないのが一般的で、今回のように、異常な摩耗形態であるシビア粒子が観察されるような場合は、局部的な金属接触がごく一部で発生したと考えられます。この接触が、既に正常な状態に推移しているか、或いは、進行しているのかを確認するためには、ヶ月毎に回目の初期試験を実施されることを推奨します。これらのことは、異常摩耗の早期発見パラメータであるフェログラフィーのIs値が、と良好の範囲にあるものの、摩耗粒子の形態観察の結果、金属接触が厳しい場合に発生するシビア粒子がやや多く観察されたことから判断しました。尚、RBOTが前回に比較し、min上昇したのは、新油の補充、又は、更油の影響によると思われます。今後は、今回のRBOT値によりデータ管理を行います。
報告№109-09136 報告№112-00657 | 分析№109-001160 分析№112-003018 | 112-003018 | 分析の結果、潤滑油の汚染度は良好な範囲にあることから、継続使用可能な状態にあると判断します。軸受分析の結果、軸受は継続使用可能な状態にあると判断します。はフェログラフィーおよびSOAP／D-SOAPの結果から総合的に判断した結果、正常な状態にあると考えられます。フェログラフィー【定量分析：Is値】Is値は異常摩耗の早期発見パラメータのつで、摩耗粒子を定量化するために用います。今回のIs値はのマイナス乗と低い値でした。フェログラフィー【定性分析：摩耗粒子および摩耗形態観察】分析結果から観察された全ての粒子量は少でした。Iカップリング発光分光分析【SOAP／D-SOAP】検出された金属元素から発生箇所を推定すると、以下の通りでした。鉄、銅、亜鉛・軸受等カルシウム、ナトリウム・外部混入異物計数汚染度、重量汚染度は共に良好でした。
報告№109-09136 報告№110-00608 | 分析№109-001160 分析№110-002671 | 110-002671 | 前回に比較してSOAP／D－SOAPの結果で、鉄濃度に大きな変化はなく、異常摩耗の早期発見パラメータであるフェログラフィーのIs値がのマイナス乗と良好でした。前回に比較して計数汚染度はNAS級からNAS級にランク減少し、良好でした。前回同様に粘度、水分、全酸価、IR、RBOTの各データは良好でした。分析結果は良好と判断します。粘度粘度はmm/sと新油値mm/sに比較して、粘度変化率は-.％で、当社推奨の管理限界値である±％以内にあり、良好と判断します。水分はppmと当社推奨の管理限界値の以下であり、良好と判断します。全酸価全酸価は.mgKOH/gと新油値.mgKOH/gに比較して変化はなく、良好と判断します。IRIRの結果、油劣化の兆候を示すカルボン酸の吸収が確認されていないことから、良好と判断します。RBOTRBOTはminと当社推奨の管理限界値のmin以上であり、良好と判断します。は良好と判断します。計数汚染度計数汚染度はNAS級と当社推奨の管理限界値のNAS級以内であり、良好と判断します。重量汚染度は.mg/mlと当社推奨の管理限界値のmg/ml以内であり、良好と判断します。機器の潤滑状態機器の潤滑状態は正常と判断します。SOAPSOAPの結果、油の添加剤成分であるリンがppm、バリウムがppm検出されました。D－SOAPD－SOAPの結果、外部から混入したと思われるナトリウムが検出されました。フェログラフィー異常摩耗の早期発見パラメータであるフェログラフィーのIs値がのマイナス乗と良好の範囲にあり、潤滑状態は正常と判断します。潤滑油および対象設備は継続使用可能な状態にあると判断します。
報告№106-0219 報告№106-0219 | 分析№106-01237 分析№106-01237 | 106-01237 | 分析の結果、全てのデータが良好であることから、本試料油は継続使用可能であり、ギヤおよび軸受の潤滑状態も正常と判断します。これらのことは、異常摩耗の早期発見パラメータであるフェログラフィーのIs値がの乗と前回に比較して変化がないこと摩耗粒子形態観察の結果、前回同様にμmサイズの摩耗粒子が支配的であることSOAP/D-SOAPの結果、ギヤおよび軸受の主成分である鉄濃度に変化がないこと以上のことから判断しました。尚、バックラッシの増加量を分析結果から計算できますので、構造が確認できる図面、ギヤの形式、歯形、モジュール、歯数、回転数、増速比、歯幅をお知らせ下さい。計算結果をご報告いたします。油の劣化状況をより精密に判定するには新油との比較が必要ですが、カタログ値から判定した結果、粘度、水分、IRが良好の範囲にあることから継続使用可能な状態であると考えられます。今後、油劣化の予測を行う場合、新油データが必要ですので、現在使用している貴社保有の新油をご提供下さい。粘度は良好と判断します。粘度は.mm/sと管理限界値以内にあり、良好と判断します。水分は良好と判断します。水分はと管理限界値の以下にあり、良好と判断します。全酸価は判定できませんでした。全酸価は.mgKOH/gでした。新油データが当社データベースになかったため、判定できませんでした。全酸価は新油データとの比較管理が必要ですので、現在使用している新油を分析し、そのデータを基準に管理することを推奨します。IRは良好と判断します。IRはチャートに示すように、油劣化の兆候を示すカルボン酸の吸収が確認されていないことから、継続使用可能な状態にあると考えられます。但し、このIRも全酸価同様に新油データとの比較による判断が必要ですので、現在使用している新油を分析することを推奨します。計数汚染度は当社推奨の管理限界値を超えていました。計数汚染度は当社推奨の管理限界値を超えていました。計数汚染度はNAS級以上と当社推奨の管理限界値のNAS級を超えていました。重量汚染度は.mg/mlでした。重量汚染度は.mg/mlでした。機器の潤滑状態フェログラフィーの結果、異常摩耗の早期発見パラメータであるIs値がの乗とやや高く、摩耗粒子形態観察の結果、ギヤ歯面、転がり軸受の軌道面で発生したμmサイズの鉄系摩耗粒子が多く観察されました。SOAPは良好と判断します。SOAPの結果、摩耗により発生する鉄が検出されていないことから良好と判断します。尚、油の添加剤成分であるリンが検出されました。D－SOAPの結果、鉄が検出されました。D－SOAPの結果、摩耗により発生する鉄が検出されました。フェログラフィーの結果、μmサイズの鉄系摩耗粒子が多く観察されました。フェログラフィーの結果、異常摩耗の早期発見パラメータであるIs値がの乗とやや高く、摩耗粒子形態観察の結果、μmサイズの鉄系摩耗粒子が多く観察されました。
報告№109-09136 報告№114-00213 | 分析№109-001160 分析№114-000713 | 114-000713 | 分析の結果、計数汚染度はNAS級と当社推奨の管理限界値に到達しています。今後、油中の汚染物が軸受摺動面に噛み込み摩耗が進行することが懸念されます。軸受は継続使用可能と判断します。但し、軸受メタルおよびオイルリングの摩耗が確認されているため、以下の対策を推奨します。更油および油槽内の清掃油中の汚染度が高いことから、汚染物が軸受摺動面に噛み込み摩耗が進行することが懸念されるため、更油を推奨します。尚、更油をする際には、油槽内を清掃し、更油する新油もNAS級程度の清浄な潤滑油を更油することを推奨します。定期的な分析および分析周期の検討定期的な潤滑油分析によるトライボ診断を実施することにより、分析データの変化から異常の兆候を早期に発見することが可能となります。別紙金属摩耗粉の平衡速度から計算する採油周期に示すように、計算では運転時間が時間で平衡濃度に到達すると思われます。そのため、本設備は時間経過すれば、いつでも採油可能ですので、この時間を目安に次回の採油時期を検討することを推奨します。次回の結果で摩耗状態が良好と確認されれば、分析周期を定期分析の周期にもどし、異常な摩耗状態と確認できた場合には分析周期をさらに短縮して、傾向管理していくことを併せて推奨します。軸受メタルの情報提供今後軸受メタルの摩耗が進行した場合、摩耗程度を評価する必要がありますので、次回分析時には、メタルサイズ、油入れ替え後の稼働時間ならびに直近のメタル交換からの稼働時間をお知らせください。分析結果異常摩耗の早期発見のパラメータであるIs値は-レベルと正常です。また、異常摩耗の兆候を示す摩耗粒子が顕著に観察されなかったことから、は良好と判断します。SOAPの結果、軸受メタルの成分である錫が、オイルリングの主成分である銅が検出されていることから、軸受メタルおよびオイルリングの摩耗が発生していると推定されます。オイルリングと主軸間、またはオイルリングと軸受台金側面との間で摩耗が発生している場合、オイルリングと主軸の間で摩擦が低下したり、台金との摩擦が増大するなどの影響でオイルリングが円滑に回転し難い状況が発生します。その結果、潤滑油のかき揚げ量が減少し、軸受摺動面で油膜切れを引き起こす可能性があります。計数汚染度はNAS級と当社推奨の管理限界値に到達しています。フィルタグラムで金属片、鉄錆、砂等が観察されていることから、汚染度が高い要因は、摩耗と外部混入異物の影響と思われます。粘度、水分、酸価、IRの各データは良好と判断します。
報告№109-09136 報告№112-00597 | 分析№109-001160 分析№112-002534 | 112-002534 | 分析の結果、本試料グリースの物理的性状は全て良好な範囲にあり、継続使用可能な状態にあると判断します。グリースのちょう度、滴点、酸価、有機物・有機化合物の各データは全て継続使用可能な範囲にあり良好と判断出来ました。
報告№108-0202 報告№108-0202 | 分析№108-01493 分析№108-01493 | 108-01493 | 分析の結果、摩耗粒子の形態観察で異物の噛み込みにより発生する切削粒子がやや多く観察されたことから、摩耗形態は、切削摩耗であることが分かりました。切削摩耗は、異物が混入していない状態に比較して摩耗の進行速度が速く注意が必要です。転がり軸受の場合、寿命が分の程度に低下することが知られています。今後更に摩耗が進行することが懸念されるため、定期的に分析を実施し、摩耗の進行状況を確認されることを推奨します。尚、トライボ診断では、バックラッシの増加量を分析結果から計算できますので、構造が確認できる図面、ギヤの形式、歯形、モジュール、歯数、回転数、増速比、歯幅をお知らせ下さい。計算結果をご報告いたします。計数汚染度は良好と判断します。計数汚染度は良好と判断します。計数汚染度はNAS級と当社推奨の管理限界値のNAS級以内にあり、良好と判断します。重量汚染度は.mg/mlでした。重量汚染度は.mg/mlでした。機器の潤滑状態フェログラフィーの結果、異物の噛み込みにより発生する切削粒子が多く観察されました。SOAPの結果は良好です。SOAPの結果、油の添加剤成分であるリンが検出されました。摩耗により発生する鉄が検出されていないことから、良好と判断します。D－SOAPの結果、鉄が検出されました。D－SOAPの結果、摩耗により発生する鉄が検出されました。フェログラフィーの結果、異物の噛み込みにより発生する切削粒子が多く観察されました。フェログラフィーの結果、異常摩耗の早期発見パラメータであるIs値がの乗と良好の範囲にあるものの、摩耗粒子の形態観察の結果、異物の噛み込みにより発生する切削粒子が多く観察されました。
報告№109-09094 報告№112-00124 | 分析№109-000872 分析№112-000487 | 112-000487 | 潤滑油は継続使用可能な状態にあると判断します。は良好でした。尚、RBOTがminと新油値のminに比較してmin減少していました。このまま継続使用した場合、この減少傾向から限界値に到達するのは、別紙図RBOTの減少傾向に示すように年月と推定されました。残りの継続使用期間は、約年ヶ月であると予測されます。≪状態監視とパラメータ≫分析の目的および各分析のパラメータは以下の通りです。特性低下目的：油の分析結果から、や劣化傾向ならびに添加剤の消耗程度、残存寿命などを確認する。粘度JISK酸価JISK赤外線吸収スペクトルJISK酸化安定度試験JISK汚染目的：油の分析結果から、砂塵あるいは水・異種油などによるや、異物混入の有無を確認する。水分JISK計数汚染度JISB質汚染度JISB光学顕微鏡観察摩耗目的：油中の摩耗粒子を分析する事により、回転・摺動部の潤滑状態、摩耗劣化の程度、余寿命などを解析する。摩耗診断電子顕微鏡観察JISKX線マイクロアナリシス油中金属濃度JISK≪分析結果≫特性低下粘度：良好粘度値mm/sの新油値mm/sに対する変化率は-.％であり、当社推奨の管理限界値±％以内に留まっています。酸価：良好酸価.mgKOH/gは新油値の.mgKOH/g以内にあることから、問題は無いと判断します。赤外線吸収スペクトル：良好酸化安定度試験：良好酸化安定度試験の結果、数値minは当社推奨の管理限界値min以上に留まっており、現時点での使用は可能と判断します。汚染水分：良好水分値ppmは当社推奨の管理限界値以内に留まっています。計数汚染度：今回は実施していません。重量汚染度：今回は実施していません。光学顕微鏡観察：今回は実施していません。摩耗摩耗診断電子顕微鏡観察・X線マイクロアナリシス：今回は実施していません。油中金属濃度：今回は実施していません。
報告№103-0269 | 分析№103-02531 | 103-02531 | 分析の結果、潤滑油としての性状は良好です。但し、本試料油は、油清浄器が設置されている油槽であるため、油中の粒子が除去されていますので、診断は油清浄器による減少率を考慮して潤滑状態を解析する必要があります。今回の油清浄器による油中の摩耗粒子の減少率は油清浄器の入口と出口の汚染度を評価し、その結果から求めますが、今回は油清浄器の出口から採取した試料がありませんので、減少率を、ご提供いただいた油清浄器の機器情報から濾過率.としました。油清浄器により時間で％の粒子が減少するとした場合、油がパスして増加する粒子数は、今回計数汚染度の～μmレンジですと個/mlの％の個/mlとなります。油清浄器が設置されていることでNAS級と清浄になっていますが、油濾過機がないと仮定した場合、計算により求めた～μmレンジの汚染度はNAS級の汚染状態になる可能性を示唆するものととらえる事が出来ます。他のレンジを同様に計算すると以下のようになり、NAS級となります。 前回 今回 ～ ～ ～ ～ 以上 等級 級以上 級 その油清浄器がなかったとした場合、以上のとおりNAS級の汚染された状態になることが推定され、前回に比較して～μmサイズの粒子が約倍に増加していることから局部的な接触が発生していると考えられます。又、フェログラフィーの結果、金属接触が厳しい場合に発生するシビア粒子が見られていますが、このシビア粒子は、クロムを含むステンレス鋼や高クロム炭素鋼である可能性があります。この材質を使用している箇所、例えば、軸受のラビリンス部等の摩耗が進行している可能性が考えられます。尚、本解析は減少率を油清浄器の機器情報をもとに進めておりますので、今後は、油清浄器出口からの採油に加え、油清浄器入口からも採油を実施し、変動する減少率を評価し、管理されることを推奨します。
報告№108-0382 報告№108-0382 | 分析№108-02559 分析№108-02559 | 108-02559 | オーバーホール実施中に中間メタル油槽に目視で赤錆が確認された。現在まで使用していた、汚染度、潤滑状態を確認する。分析の結果、全酸価が前回.mgKOH/gから.mgKOH/gに上昇し、当社推奨の管理限界値を超えていました。IRで油劣化の兆候を示すカルボン酸の吸収が確認されており、全酸価の上昇は、油劣化の進行によるものと確認されました。計数汚染度がNAS級以上、重量汚染度がmg/mlと共に当社推奨の管理限界値を大きく超えていました。異常摩耗の早期発見パラメータであるフェログラフィーのIs値がの乗とやや高く、前回の分析データでも確認された油劣化の影響により発生したと思われる赤錆が多く観察されました。また、フィルタ表面の異物観察でも赤錆が非常に多く観察されました。更にSOAP／D－SOAPで鉄、D－SOAPで鉛、銅、軸受の摩耗を示す錫、外部から混入したと思われるカルシウム、ナトリウムが検出されたことから、汚染度が高い要因は、以下のことが考えられました。の劣化により発生した腐食摩耗厳しい金属接触による摩耗軸受メタルの摩耗銅を使用した箇所の摩耗外部混入異物以上のことから、本潤滑油を継続して使用した場合、油中に発生している劣化物の影響で、金属材料の表面が腐食により摩耗するが進行することが懸念されるため、今回のオーバーホールで更油を実施することを推奨します。また、主軸や軸受メタル表面が腐食摩耗の影響でピンホールが発生するなどして、摩耗が進行し易い状態になっている場合がありますので、念のため、表面の状態を詳細に確認されることを推奨します。尚、オーバーホール後でも、軸受油槽内部に腐食の影響が残留している場合が懸念されるため、念のため、試運転時および営業運転開始後週間後、ヶ月後の回採油を実施し、摩耗進行の有無を確認されることを推奨します。全酸価は当社推奨の管理限界値を超え、IRの結果で油劣化の兆候を示すカルボン酸の吸収が確認されました。粘度は良好と判断します。粘度はmm/sと新油値mm/sに比較して、粘度変化率は+.％で、当社推奨の管理限界値である±％以内にあり、良好と判断します。水分は良好と判断します。水分は.と当社推奨の管理限界値の以下であり、良好と判断します。全酸価は当社推奨の管理限界値を超えていました。全酸価は.mgKOH/gと当社推奨の管理限界値の.mgKOH/gを超えていました。IRの結果、油劣化の兆候を示すカルボン酸の吸収が確認されました。IRの結果、油劣化の兆候を示すカルボン酸の吸収が確認されました。計数汚染度、重量汚染度共に当社推奨の管理限界値を超えていました。計数汚染度は当社推奨の管理限界値を超えていました。計数汚染度はNAS級以上と当社推奨の管理限界値のNAS級を超えていました。重量汚染度は当社推奨の管理限界値を超えていました。重量汚染度はmg/mlと当社推奨の管理限界値のmg/mlを超えていました。機器の潤滑状態D－SOAPで軸受の摩耗を示す錫が検出され、異常摩耗の早期発見パラメータであるフェログラフィーのIs値がの乗とやや高く、摩耗粒子の形態観察で金属接触が厳しく、且つ、摩擦熱が高い場合に発生する球状粒子、赤錆、外部から混入したと思われる砂等が多く観察されました。SOAPの結果は良好です。SOAPの結果、鉄ppm、外部から混入したと思われるケイ素がppm検出されました。軸受の摩耗を示す錫は検出されていないことから、良好と判断します。D－SOAPの結果、軸受の摩耗を示す錫が検出されました。D－SOAPの結果、鉄が.、鉛がppm、銅がppm、軸受の摩耗を示す錫が、亜鉛が、外部から混入したと思われるカルシウムが、ナトリウムが、アルミニウムが検出されました。フェログラフィーの結果、金属接触が厳しく、且つ、摩擦熱が高い場合に発生する球状粒子、赤錆、外部から混入したと思われる砂等が多く観察されました。異常摩耗の早期発見パラメータであるフェログラフィーのIs値がの乗ととやや高く、摩耗粒子の形態観察で金属接触が厳しく、且つ、摩擦熱が高い場合に発生する球状粒子、赤錆、外部から混入したと思われる砂等が多く観察されました。
報告№105-0032 | 分析№105-00241 | 105-00241 | 前回の分析結果で、金属接触が厳しい場合に発生する摩耗粒子とメタルの摩耗が確認されたため、本分析は摩耗の進行状況を確認することを目的とした。臨時分析・濾過前の試料油を分析した結果、以下の内容が確認されたことから摩耗は安定していると判断します。それは、計数汚染度が、前回に比較してNAS級からNAS級にランク減少し、異常摩耗の早期発見パラメータであるフェログラフィーのIs値が.と非常に良好の範囲にあり、SOAP／D－SOAPの結果、前回に比較して鉄及び錫濃度が減少していたことです。尚、RBOTが前回に比較し、min上昇したのは、新油の補充等の影響が考えられます。今後は、今回のRBOT値によりデータ管理を行います。
報告№109-09136 | 分析№109-001160 | 113-001724 | 潤滑油および対象設備は継続使用可能な状態にあると判断します。但し、将来的な摩耗進行の有無を確認するためにも傾向監視を継続することが有効です。定期的な分析今後懸念される切削摩耗、凝着摩耗、疲労摩耗の進行を監視するため、定期的に分析を実施することを推奨します。はフェログラフィーおよびSOAP-Tの結果から総合的に判断した結果、継続使用は可能ですが、機器の機能を保持するためにも傾向管理が有用と考えます。フェログラフィー【定量分析：Is値】Is値は異常摩耗の早期発見パラメータのつで、摩耗程度を定量化するために用います。Is値はの乗と低い値でした。フェログラフィー【定性分析：摩耗粒子および摩耗形態観察】分析結果から比較的多く観察された粒子は、以下の通りでした。正常な摩耗粒子・潤滑状態が正常なマイルド摩耗により発生。切削粒子・異物や金属表面の微小突起による切削摩耗により発生。シビア粒子・潤滑状態がやや厳しい凝着摩耗により発生。金属潤滑部が局部的に油膜切れを起していると考えられます。球状粒子・金属接触が厳しく、且つ、金属が溶融するほどの高い摩擦熱が発生していると考えられます。疲労摩耗粒子・繰返し応力を受けて発生。観察された摩耗粒子の中でも切削粒子、シビア粒子は、将来的な異常摩耗の進行に繋がる可能性を示唆しているため、傾向監視が必要と思われます。詳細は、別紙傾向監視が必要な摩耗粒子をご覧ください。Iカップリング発光分光分析【SOAP-T】検出された金属元素から発生箇所を推定すると、以下の通りでした。鉄、鉛、銅、アンチモン、錫、亜鉛・ギヤ、軸受等リン、カルシウム、バリウム、アルミニウム、ケイ素、ナトリウム、マグネシウム、モリブデン・外部混入異物粘度、水分、酸価の各データは良好でした。
報告№106-6008 報告№106-0118 | 分析№106-00119 分析№106-00772 | 106-00772_変更 | 【診断状況】分析の結果、現状本軸受は継続使用可能な状態にありますが、摩耗粒子形態観察で外部から混入したと思われる鉄錆が多く観察されており、今後これらの鉄錆が噛み込み軸受軌道面に傷が発生し、この傷が起点となって疲労摩耗に進展することが懸念されます。一方、SOAP／D－SOAPの結果、海水中に含まれるナトリウムやマグネシウムが検出されたことから、海水が混入した可能性があります。なお、海水の影響で金属表面に腐食が発生する場合があり、腐食発生によるベアリング損傷を予防するため、今後はトライボ診断の結果によってはグリースの入れ替えとシール部の点検が必要になると思われます。【診断結果】摩耗粒子形態観察で転がり軸受の寿命の指標となるフレーキングの発生は確認されておらず、本軸受は継続使用可能な状態にあると判断します。尚、現状では過去のデータがなく、今後の摩耗進行状況を把握するためにも、年に度トライボ診断を実施し、摩耗の進行状況および海水の影響で発生する腐食摩耗の発生状況を確認することを推奨します。報告書の管理表中に示しているSOAP／D-SOAPは、グリース潤滑の場合、摩耗粒子が均一に分散していないため、測定値が大きく変動することがありますので参考値としてお考え下さい。
報告№109-09375 報告№109-09375 | 分析№109-002509 分析№109-002509 | 109-002509 | 結論定期的に分析を実施し、摩耗および酸化劣化の進行状況を監視されることを推奨します。は良好と判断します。計数汚染度計数汚染度はNAS級と当社推奨の管理限界値のNAS級以内にあり、良好と判断します。重量汚染度は.mg/mlと当社推奨の管理限界値のmg/ml以内にあり、良好と判断します。機器の潤滑状態SOAPの結果、銅が多く検出されました。SOAPSOAPの結果、油の添加剤成分であるリン、亜鉛が検出されました。一方、銅が検出されました。銅を使用した部分の溶出が発生していると考えられます。この溶出は検出された亜鉛系添加剤の成分と銅が反応し、溶出することが知られています。銅濃度は別紙鉱油の酸化に対する金属触媒の影響に示すように銅濃度が増加すると酸化速度が速まりますので、酸化劣化の進行状況を全酸価の変化で監視されることを推奨します。D－SOAPD－SOAPの結果、摩耗により発生する鉄および錫が検出されていないことから、良好と判断します。フェログラフィー異常摩耗の早期発見パラメータであるフェログラフィーのIs値がのマイナス乗と良好の範囲にあることから、潤滑状態は正常と判断します。
報告№109-09136 報告№113-00521 | 分析№109-001160 分析№113-002213 | 113-002213 | 異常摩耗の早期発見のパラメータであるIs値は、前回の-レベルから-レベルに低下し、正常でした。また、観察された粒子はμm以下の微小な粒子で極少量だったことから、は良好と判断します。計数汚染度は前回のNAS級からNAS級にランク上昇し、当社推奨の管理限界値に到達していました。フィルタ残渣に写真では確認できない微小な鉄錆、砂等が観察されたことから、汚染度が高い要因は、外部混入異物と思われます。
報告№103-4563 | 分析№103-02787 | 103-02787 | 月日、主機が定常運転中に、スラスト軸受の温度が正常温度から整定温度を超えたため停止した。スラスト軸受温度が下がってから再度運転したところ、温度は正常に戻り運転を継続している。この状況を受けて、本試験は、樹脂軸受の摩耗の有無を確認することを目的として実施しました。分析の結果、摩耗粒子形態観察で金属接触が厳しい場合に発生する摩耗粒子が若干観察されているものの、油中金属分析結果で樹脂軸受に含まれているモリブデンが検出されていないことから、樹脂軸受は継続使用可能と判断します。但し、計数汚染度がNAS級以上と当社推奨の管理限界値を超え、外部から混入した異物が観察されています。樹脂軸受では、混入異物が樹脂軸受に埋め込まれ、これによりランナー側を切削摩耗により摩耗させたり、また、この異物が樹脂軸受摺動面に噛み込み樹脂側にも摩耗が発生することが懸念されます。このため、濾過等による異物の除去が必要と判断します。これらのことは、計数汚染度が、NAS級以上と当社推奨の管理限界値を超えており、粒子分布を詳細に見ると、μm以上の大型の粒子が多いこと。摩耗粒子形態観察で、金属接触が厳しい場合に発生する摩耗粒子が若干観察されたこと。SOAP／D－SOAPで、モリブデンが検出されなかったこと以上のことから判断しました。
報告№109-09136 報告№111-00571 | 分析№109-001160 分析№111-002668 | 111-002668 | 濾過前の試料油を分析した結果、全てのデータが良好です。尚、RBOTが前回に比較し、min増加しています。RBOTが増加した理由は、更油、補給を実施した仮設タンクで他の軸受油と混合して濾過を実施した濾過機配管内や仮設タンクなどに油が残留していた以上のことが考えられます。お客様情報の～にはいずれにも該当せず、原因は分かりませんでした。但し、今回の分析結果で、酸価および粘度の各データに大きな変化はなく、異種油の混入などは確認されていないため、本試料油は継続使用可能な状態にあります。今後は、今回のRBOT値を基に潤滑油の寿命を評価します。
報告№102-0097 | 分析№102-00785 | 102-00785 | 使用ヶ月経過した時点でサンプリングし、分析を実施しました。フェログラフィーの結果、ヶ月間使用した前回に比較して、外部混入物が少なく、且つ、摩耗粒子の形態に変化がなく、良好な潤滑状態にあるものと判断します。但し、観察された摩耗粒子の中に、μmサイズの球状粒子が前回に比較して、やや多くなっています。球状粒子の発生は、ギヤ歯面で起きる微小なすべり接触や軸電流により発生します。特にの電食で発生する場合は、電食による溶融摩耗の速度が大きいため、摩耗が早く進みやすい点に注意が必要です。グリース潤滑では、油潤滑に比較して粒子の分散性が非常に低く、電食が局部的に発生していた場合、採取箇所によっては球状粒子が微量な部分からの採取をしている場合が有ると考えられるからです。次回点検時には、ギヤの摩耗に加えて、電食痕の有無を確認されることを推奨します。尚、グリースの性状を示すちょう度滴点全酸価IRの各データは、ヶ月使用しても良好な状況にあることが確認されました。
報告№111-00058 報告№111-00058 | 分析№111-000591 分析№111-000591 | 111-000591 | および汚染状態は良好と判断します。ただし、RBOTがminと新油値のminに比較してmin減少していました。直近の更油から日しか経過していないにもかかわらず、この減少幅は非常に大きく、酸化防止剤の減少速度としては異常な状態と考えられます。この減少傾向から限界値に到達するのは、別紙図RBOTの減少傾向に示すように年月と推定されました。残りの継続使用期間は、日となってしまいます。このような場合に推定される原因としては、更油の際に、更油前に使用してた油の廃油が不足し、充填した新油と混合し、或いは油名を間違えたなどの可能性があります。RBOT値から混合比を計算したところ、新油が％に対して、これまでの使用油が％となります。至急、更油の状況をご確認下さい。更油の状況にもよりますが、今回の情報が正しい場合、残りの継続使用期間が日となりますので、再度更油を実施する必要があります。再更油の状況により判断の内容が変りますので再度ご確認下さい。≪状態監視とパラメータ≫分析の目的および各分析のパラメータは以下の通りです。特性低下目的：油の分析結果から、や劣化傾向ならびに添加剤の消耗程度、残存寿命などを確認する。粘度JISK全酸価JISK赤外線吸収スペクトルJISK酸化安定度試験JISK汚染目的：油の分析結果から、砂塵あるいは水・異種油などによるや、異物混入の有無を確認する。水分JISK計数汚染度JISB重量汚染度JISB光学顕微鏡観察摩耗目的：油中の摩耗粒子を分析する事により、回転・摺動部の潤滑状態、摩耗劣化の程度、余寿命などを解析する。摩耗診断電子顕微鏡観察JISKX線マイクロアナリシス油中金属濃度JISK≪分析結果≫特性低下粘度：良好粘度値mm/sの新油値mm/sに対する変化率は+％であり、当社推奨の管理限界値±％以内に留まっています。全酸価：良好全酸価.mgKOH/gは新油値の.mgKOH/g以内にあることから問題は無いと判断します。赤外線吸収スペクトル：良好酸化安定度試験：良好酸化安定度試験の結果、数値minは当社推奨の管理限界値min以上に留まっており、現時点での使用は可能と判断します。汚染水分：良好水分値ppmは当社推奨の管理限界値以内に留まっています。計数汚染度：良好計数汚染度はNAS級と当社推奨の管理限界値NAS級以内にあります。重量汚染度：良好重量汚染度は.mg/mlと当社推奨の管理限界値mg/ml以内にあります。光学顕微鏡観察：良好光学顕微鏡写真は捕捉された汚染物の量は少なく、スラッジは確認されませんでした。摩耗摩耗診断：良好摩耗診断の結果、異常摩耗の早期発見パラメータであるIs値がのマイナス乗と良好の範囲にあることから、潤滑状態は正常と判断します。電子顕微鏡観察・X線マイクロアナリシス：今回は実施していません。油中金属濃度：良好油中金属濃度の結果、錫、外部から混入したと思われるリン、ナトリウムが検出されたものの、良好と判断します。
報告№108-5071 報告№110-00397 | 分析№108-02721 分析№110-001804 | 110-001804 | 潤滑油は継続続使用可能な状態にあるものの、今後は障害予防を目的に以下の対策を推奨します。追加分析消泡性能が低下した場合、ギヤ歯面での油膜形成に影響が出て摩耗の発生が進展することがあります。今後は消泡性能低下の影響により摩耗が進展する可能性がありますので、フェログラフィーおよびSOAPを追加することを推奨します。分析周期の短縮今後、全酸価の上昇が予測されますので、同様に分析周期を短縮して傾向監視を強化することを併せて推奨します。分析結果全酸価が上昇していました。泡立ち試験の結果、消泡性能が低下していることが確認されました。粘度粘度は.mm/sと新油値mm/sに比較して、粘度変化率は-％で、当社推奨の管理限界値である±％以内にあり、良好と判断します。泡立ち試験泡立ち試験は-と新油に比較して高い値でした。水分はppmと当社推奨の管理限界値の以下であり、良好と判断します。全酸価全酸価は.mgKOH/gと新油値.mgKOH/gに比較して高いものの、IRの結果で油劣化の兆候を示すカルボン酸の吸収が確認されていないことから、良好と判断します。
|  | 112-002349 | 潤滑油および対象設備は継続使用可能な状態にあると判断します。但し、今後も摩耗の進行を傾向監視するため、以下の対策を推奨します。摩耗の監視クランクメタル、ピストンリングなどの摩耗の進行を監視するために、定期的に分析を実施し、進行状況を確認されることを推奨します。はフェログラフィーおよびSOAPの結果から総合的に判断した結果、潤滑箇所では局部的に油膜切れが発生し、摩耗が進行しやすい状態にあると考えられます。フェログラフィー【定量分析：Is値】Is値は異常摩耗の早期発見パラメータのつで、摩耗粒子を定量化するために用います。今回のIs値はの乗とやや高い値でした。フェログラフィー【定性分析：摩耗粒子および摩耗形態観察】分析結果から比較的多く観察された粒子は、以下の通りでした。正常な摩耗粒子・潤滑状態が正常なマイルド摩耗により発生。切削粒子・異物や金属表面の微小突起による切削摩耗により発生。シビア粒子・潤滑状態がやや厳しい凝着摩耗により発生。金属潤滑部が局部的に油膜切れを起していると考えられます。フリクションポリマ・局部的に高圧・高温となる場合に発生。観察された摩耗粒子の中でも切削粒子、フリクションポリマは、注意が必要です。切削摩耗は、他の摩耗形態に比較して摩耗進行速度が速く注意が必要で、定期的なトライボ診断による状態監視が必要と考えます。切削摩耗の原因となる混入異物が残留している場合、この異物により切削摩耗が継続して発生する可能性があります。フリクションポリマは、潤滑油が摺動面に押し込められ高圧状態になると同時に、圧縮熱により高温状態になった結果、基油自身が重合反応を起こし生成することが知られています。そのため、高圧高温状態の解消がなされなければ、潤滑油の劣化が進行し、粘度上昇に因る潤滑異常に進展する場合があります。Iカップリング発光分光分析【SOAP】検出された金属元素から発生箇所を推定すると、以下の通りでした。鉄、クロム、ニッケル、錫・エンジン部品リン、亜鉛、カルシウム、マグネシウム・添加剤アルミニウム、ナトリウム・外部混入異物粘度、水分、塩基価、IR酸化度の各データは良好でした。
報告№109-09320 報告№109-09320 | 分析№109-002223 分析№109-002223 | 109-002223 | 結論汚染度が高い要因は、外部混入異物の影響と思われます。また、汚染粒子数は推奨基準値内にあるものの、重量汚染度がやや高いことが分かりました。この汚染度で油圧システム使用した場合、精密なバルブ類の場合は動作障害が発生する可能性があります。いわゆる、方向制御弁のような一般的な油圧バルブであれば、本試料の汚染度は使用範囲の上限にあることから、可能であればNAS級程度より清浄な汚染度に濾過を実施することを推奨します。を示す粘度、全酸価、IRの各データは新油データを基準として評価しています。しかし、今回はIRについては油のスラッジであるカルボン酸の有無により評価し、粘度および全酸価については、メーカカタログ値を基に評価をしています。今後は、現在充填用に使用している新油を分析し、そのデータを基準に管理するとともに、異種油の混入の有無、油名を再度確認することを併せて推奨します。粘度は当社推奨の管理限界値を超えています。油の劣化状況をより精密に判定するには新油との比較が必要です。現在使用している貴社保有の新油をご提供下さい。粘度は当社推奨の管理限界値を超えています。粘度はmm/sと新油カタログ値mm/sに比較して、粘度変化率は-％で、当社推奨の管理限界値である±％を超えています。尚、粘度は、現在使用している貴社保有の新油分析結果を基準に管理する方法が望ましく、新油をご提供下さい。水分は良好と判断します。水分はと当社推奨の管理限界値の以下であり、良好と判断します。全酸価は良好と判断します。全酸価はmgKOH/gと新油カタログ値.mgKOH/gに比較して高いものの、IRの結果で油劣化の兆候を示すカルボン酸の吸収が確認されていないことから、良好と判断します。IRの結果、良好と判断します。IRの結果、油劣化の兆候を示すカルボン酸の吸収が確認されていないことから、良好と判断します。尚、このIRも全酸価と同様に新油データとの比較による判断が必要ですので、現在使用している新油を分析することを推奨します。色相の結果、Lとなっています。色相の結果、Lとなっています。計数汚染度は当社推奨の管理限界値に到達し、重量汚染度は当社推奨の管理限界値を超えています。計数汚染度は当社推奨の管理限界値に到達しています。計数汚染度はNAS級と当社推奨の管理限界値のNAS級に到達しています。重量汚染度は当社推奨の管理限界値を超えています。重量汚染度はmg/mlと当社推奨の管理限界値のmg/mlを超えています。機器の潤滑状態機器の潤滑状態は正常と判断します。SOAPによる油中金属濃度の結果、鉄が検出されています。SOAPによる油中金属濃度の結果、鉄、油の添加剤成分であるリン、亜鉛、カルシウムが検出されています。SOAPによる油中金属濃度の結果、鉄、亜鉛、カルシウムが検出されています。SOAPによる油中金属濃度の結果、鉄、油の添加剤成分である亜鉛、カルシウムが検出されています。摩耗粒子診断の結果は良好です。異常摩耗の早期発見パラメータであるIs値がのマイナス乗と良好の範囲にあり、潤滑状態は正常と判断します。
報告№109-09136 | 分析№109-001160 | 113-002422 | 使用油の粘度が新油に比較して高く、IRで新油と一致しない箇所が確認されたことから銘柄の異なる油を給油している可能性があります。なお、現時点では潤滑箇所の摩耗劣化は認められますが、即時の分解点検は不要と判断します。油名の確認および異種湯混入の確認、場合によって更油粘度が新油に比較して高く、また、IRで新油と一致しない箇所が確認されたことから、現在の使用油の油名が違っているか異種油が混入している可能性が考えられます。油は設備の条件にあった適正な性能のものを使用することが重要ですので油名や異種油の混入を確認して下さい。異種油が混入していた場合、今後スラッジが発生し、使用油や潤滑箇所の機能の低下が懸念されますので更油を推奨します。短い周期で再分析および点検の計画コンロッドメタル、クランクメタルの摩耗が懸念されることから、今後、短い周期で再分析を実施して摩耗の進展状態を傾向監視すると同時に、異常摩耗による焼損を予防するため、点検を計画するよう推奨します。最適な採油方法本試料油は、機器停止中に油面計口から採油されているため、別紙油中粒子の沈降の影響に示すように、分析データが低濃度に出ていると推定されます。正確なデータによる診断を行うためにも、今後の採油は、極力運転中もしくは停止直後の油槽中層部から実施されることを推奨します。診断結果使用油のIRで新油と一致しない箇所が確認されたことから、異種油の混入または油名の誤りが考えられます。粘度粘度は、.mm/sと新油値の.mm/sに比較して粘度変化率が+.％となっており、当社推奨の管理限界値を超えていました。適正な粘度範囲で使用していない場合、粘性抵抗が増大することにより、油温が上昇して、油劣化の進行に繋がることが懸念されます。水分はと新油値ppmに比較してやや高い値でした。酸価・塩基価・IR使用油の酸化劣化は、酸価、塩基価、IRの結果から総合的に判断します。酸価は、mgKOH/gと新油値mgKOH/gに比較して高いものの、塩基価はmgKOH/gと当社推奨の管理限界値mgKOH/g以上であり、IRで油の酸化劣化により発生するカルボン酸の吸収が確認されないことから、酸化劣化していないと判断します。但し、新油のIRスペクトルと一致しない箇所が確認されました。異種油の混入、または油名の誤りなどが考えられます。重量汚染度は高い値であり、汚染されていました。主体的な要因はすすと考えられます。計数汚染度計数汚染度はNAS級と清浄でした。重量汚染度は、mg/mlと汚染されていました。粒度分布粒度分布は.～μmの範囲にあり、中心粒径は.μmでした。μm以下の粒子が多いことから、燃焼時に発生したすすが主体であると推定されます。異常摩耗の早期発見のパラメータであるIs値は、レベルとやや高い値でした。また、潤滑部の摩耗が認められたため、定期的に潤滑油分析を実施し、摩耗推移を監視することが有用と考えます。コンロッドメタル、クランクメタルの摩耗SOAP-Tでメタルの主成分である錫がppm、鉛が.、銅が検出されたことから、コンロッドメタル、クランクメタルが局所的に摩耗していると推定されました。ディーゼルエンジンのメタルは、別紙コンロッドメタル・クランクメタルの摩耗に示すように、積層構造になっており、一般的に最表面はホワイトメタル層が存在し、その下にニッケル層、さらにその下には銅と鉛の合金であるケルメット層が存在します。今回、ケルメット層の銅、鉛が比較的高い値で検出されたことから、ホワイトメタルの一部が摩耗により消失し、その下にあるケルメット層の摩耗が発生している可能性があります。今後、短い周期で再分析を実施して摩耗の進展状態を傾向監視すると同時に、異常摩耗による焼損を予防するため、点検を計画するよう推奨します。銅、鉛を使用した箇所の溶出・摩耗SOAPの結果、銅が、鉛が.検出されました。当該設備の様に亜鉛系添加剤が含まれる潤滑油を使用した場合、潤滑系統内の銅、鉛が亜鉛系添加剤の影響により腐食、溶出することが知られています。今回検出された銅、鉛は、この溶出と摺動部の摩耗により発生したものと考えられます。今後、別紙鉱油の酸化に対する金属触媒の影響に示すように濃度の増加に伴い酸化速度が速まる可能性があります。
報告№109-09146 報告№109-09146 | 分析№109-001213 分析№109-001213 | 109-001213 | 泡立ち試験の結果は、-と新油値が-であるのに比較して高い値となっていたことから消泡性能が低下していることが分かりました。消泡性の性能が低下していることが確認されたことから、今後の使用状況によっては油の酸化劣化が進行したり、ギヤ歯面およびベアリング軌道面で油膜切れが発生したりする場合があるため、消泡剤の添加による消泡性能の改善など何らかの対応が必要になると思われます。尚、を示す粘度、水分、全酸価の各データは、全てが良好の範囲あることから消泡性能の改善により継続使用が可能と判断します。消泡性能の改善は、添加する消泡剤の効果をテストにより確認する必要がありますので、必要な場合は当社営業担当者までお知らせ下さい。機器の潤滑状態潤滑状態の異常の早期発見パラメータである潤滑状態指数は、-.と濾過設備のない機器であれば正常な潤滑状態にあると判断できます。当該機の潤滑系は、油中汚染粒子を濾過するフィルタが設置されているため、別紙インライン・オフラインフィルタの影響に示すとおり、潤滑状態が異常となり大型の摩耗粒子が発生したとしても発生した粒子の大部分が捕捉されてしまい、結果として正常な潤滑状態にあると誤認してしまう可能性があります。そのため、フィルタの影響を考慮に入れLCインデックスを求めたところ、その結果は摩耗がやや厳しい状態に分類されるの乗領域となりました。計算により求めたLCインデックスがこの値であれば、ギヤの継続続使用は可能と思われますが、的確な潤滑状態の確認には再分析による確認が必要と思われます。再分析は、前回採油から今回採油まで年経過していますので、安全をみてヶ月後を推奨します。泡立ち試験の結果、消泡性能が低いと判断できる値であるものの、新油と同レベルにあると判断します。粘度は良好。粘度はmm/sと新油値mm/sに比較して、粘度変化率は+.％で、当社推奨の管理限界値である±％以内にあり、良好と判断します。粘度はmm/sとなっています。粘度はmm/sとなっています。粘度指数はとなっています。粘度指数はとなっています。泡立ち試験は-となっています。泡立ち試験は-と新油に比較して高い値となっています。消泡性能が低下していることが確認されています。水分は良好。水分は.と当社推奨の管理限界値の以下であり、良好と判断します。全酸価は良好。全酸価は.mgKOH/gと新油値.mgKOH/gに比較して高いものの、IRの結果で油劣化の兆候を示すカルボン酸の吸収が確認されていないことから、良好と判断します。機器の潤滑状態精密な濾過設備がない機器であれば、潤滑状態指数は正常の範囲にあると判断します。潤滑状態指数は正常の範囲にあると判断します。異常摩耗の早期発見パラメータである潤滑状態指数がのマイナス乗と精密な濾過設備がない機器であれば、潤滑状態指数は正常の範囲にあると判断します。
報告№108-5071 報告№111-00598 | 分析№108-02721 分析№111-002828 | 111-002828 | 潤滑油は継続使用可能な状態にあると判断します。但し、消泡性能が低下していることから、以下の対策を推奨します。追加分析消泡性能が低下した場合、ギヤ歯面での油膜形成に影響が出て摩耗が進展することがありますので、フェログラフィーおよびSOAP-Tを追加して摩耗により発生する油中金属濃度や潤滑状態を確認することを推奨します。泡立ち試験泡立ち試験の結果は、一般的には消泡性能が低下していると判断できる値の-でしたが、前回同様に新油値の-であるのに比較して高い値であったことから、消泡性能が低下していることが分かりました。今後の使用状況によっては油の酸化劣化が進行したり、ギヤ歯面およびベアリング軌道面で油膜切れが発生したりする場合があるため、消泡剤の添加による消泡性能の改善など何らかの対応が必要になると思われます。分析結果泡立ち試験の結果、消泡性能が低下していました。粘度粘度は.mm/sと新油値mm/sに比較して、粘度変化率は-％で、当社推奨の管理限界値である±％以内にあり、良好と判断します。泡立ち試験泡立ち試験は-と新油値に比較して高い値でした。水分は.ppmと当社推奨の管理限界値の以下であり、良好と判断します。全酸価全酸価は.mgKOH/gと新油値.mgKOH/gに比較して高いものの、IRの結果で油劣化の兆候を示すカルボン酸の吸収が確認されていないことから、良好と判断します。
報告№109-09117 報告№109-09117 | 分析№109-001054 分析№109-001054 | 109-001054 | 分析の結果、前回に比較して異常摩耗の早期発見パラメータであるフェログラフィーのIs値がの乗と変化はないものの、摩耗粒子の形態観察で前回同様に疲労摩耗粒子や異物の噛み込みにより発生する切削粒子が観察されました。摩耗形態の中で特に切削摩耗は、異物が混入していない状態に比較して、摩耗進行速度が速く注意が必要です。転がり軸受でこの摩耗形態が発生した場合、寿命が分の程度に低下することも知られています。今後、この切削摩耗が起点となって転がり軸受の寿命の指標となるフレーキングに進展することも懸念されますので、定期的に分析を実施し、摩耗の発生状況を確認することを推奨します。次回採油時期は、理論的に求めると最短で約時間となります。この時間は、油中汚染物が均一になるために必要とする時間であり、この時間を経過すれば、再分析の結果から潤滑状態の傾向を確認することが可能となります。理論時間を参考に次回採油時期を検討されることを推奨します。計数汚染度は良好と判断します。計数汚染度は良好と判断します。計数汚染度はNAS級と当社推奨の管理限界値のNAS級以内にあり、良好と判断します。重量汚染度はmg/mlとなっています。重量汚染度はmg/mlとなっています。機器の潤滑状態フェログラフィーの結果、異物の噛み込みにより発生する切削粒子、疲労摩耗粒子がやや多く観察されています。SOAPの結果は良好です。SOAPの結果、油の添加剤成分であるリンが検出されています。摩耗により発生する鉄が検出されていないことから、良好と判断します。D－SOAPの結果、鉄が検出されています。D－SOAPの結果、摩耗により発生する鉄が検出されています。フェログラフィーの結果、異物の噛み込みにより発生する切削粒子、疲労摩耗粒子がやや多く観察されています。異常摩耗の早期発見パラメータであるフェログラフィーのIs値がの乗とやや高く、摩耗粒子の形態観察の結果、異物の噛み込みにより発生する切削粒子、疲労摩耗粒子がやや多く観察されています。
報告№109-09136 報告№111-00269 | 分析№109-001160 分析№111-001270 | 111-001270 | 潤滑油および軸受は継続使用可能な状態にあると判断します。但し、軽微ですが疲労摩耗の発生が確認されています。サポート軸受は、低速回転機器であり疲労摩耗の進行は極めて遅いため摩耗が加速度的に進行することはありませんが、念のため再分析を行って摩耗の進行の度合いを確認することを推奨します。疲労摩耗の進行を監視するため、定期的に分析を実施し、摩耗の進行状況を確認することを推奨します。分析周期は、当面はヶ月に度程度とし、摩耗の進展状況に異常がなければ、年に度程度に延伸化して管理されることを提案いたします。フェログラフィー異常摩耗の早期発見パラメータとして摩耗粒子を定量化して評価するフェログラフィーのIs値は、潤滑状態が正常なの乗でした。摩耗粒子の形態で比較的多く観察された粒子は、潤滑状態が正常な場合に発生する摩耗粒子、繰返し応力を受けて発生する疲労摩耗粒子、局部的に高圧・高温となる場合に発生するフリクションポリマでした。これらの摩耗粒子が観察された場合、潤滑部で発生している摩耗形態は、正常なマイルド摩耗と疲労による疲労摩耗であり、そして局部的ではあるものの高圧・高温の箇所が発生していることも分かります。フリクションポリマは、潤滑油が軌道面に押し込められ高圧状態になると同時に、圧縮熱により高温状態になった結果、基油自身が重合反応を起こし生成することが知られています。そのため、高圧高温状態の解消がなされなければ、潤滑油の劣化が進行し、粘度上昇に因る潤滑異常に進展する場合があります。Iカップリング発光分光分析供試のギヤ油を分析した結果、検出された金属元素は、SOAP-Tの結果表に示すように、鉄、鉛、アンチモン、ニッケル、錫、リン、カルシウム、バリウム、アルミニウム、ケイ素、ナトリウムが検出されました。これらの検出された金属元素から発生箇所を推定すると鉄、鉛、アンチモン、ニッケル、錫・軸受等リン・オイル添加剤カルシウム、バリウム、アルミニウム、ケイ素、ナトリウム・外部混入異物であると思われます。このうち、機械部品が摩耗したと思われる元素はのグループです。計数汚染度は良好でした。粘度、水分、酸価、IRの各データは良好でした。
報告№107-6562 報告№107-6562 | 分析№107-02267 分析№107-02267 | 107-02267 | トライボ診断の結果、泡立ち試験を除く項目は良好でした。泡立ち試験の結果は、一般的には消泡性能が低くいと判断できる値の-ですが、新油値の-と同レベルにあったため、良好と判断します。一方、摩耗粒子の形態観察でμm以下の小さな摩耗粒子が観察され、潤滑状態指数はの乗と濾過設備のない機器であれば正常な潤滑状態にあると判断できる状況でした。但し、ギヤボックスの油系統にはインラインフィルタとオフラインフィルタがあり、μmサイズ以上の粒子の大部分は捕捉され、異常な摩耗状態が発生したとしても正常な潤滑状態にあると誤認してしまう可能性があります。フィルタの捕捉の影響による誤認を避けるため、今後の診断に当たっては、これまでの採油箇所に加え、インラインフィルタやオフラインフィルタの捕捉物も分析し、その結果から潤滑状態を評価することを推奨します。尚、フィルタ捕捉物の分析を実施する際には、フィルタ流量、フィルタ使用時間などの追加情報が必要です。是非ご提供下さい。泡立ち試験の結果、消泡性能が低いと判断できる値であるものの、新油と同レベルにありました。粘度は良好。粘度はmm/sと新油値.mm/sに比較して、粘度変化率は-.％で、当社推奨の管理限界値である±％以内にあり、良好と判断する。粘度はmm/sでした。粘度はmm/sでした。粘度指数はでした。粘度指数はでした。泡立ち試験は-でした。泡立ち試験は-と新油と同レベルにあり、消泡性能が新油と同レベルにあることが確認されました。水分は良好。水分はppmと当社推奨の管理限界値の以下であり、良好と判断する。全酸価は良好。全酸価は.mgKOH/gと新油値.mgKOH/gに比較して高いものの、IRの結果で、劣化の兆候が確認されなかったことから、良好と判断します。機器の潤滑状態精密な濾過設備がない機器であれば、潤滑状態指数は正常の範囲にあると判断します。潤滑状態指数は正常の範囲にあると判断します。異常摩耗の早期発見パラメータである潤滑状態指数がの乗と、精密な濾過設備がない機器であれば、潤滑状態指数は正常の範囲にあると判断します。
報告№106-0371 報告№106-0371 | 分析№106-02029 分析№106-02029 | 106-02029 | 結論前回から今回までの累積錫濃度に変化がないことから、摩耗は安定していると判断します。尚、メタルの主成分である錫の累積濃度を別紙表により計算した結果、ppmとなり、この累積錫濃度からメタルの表面の状態を解析した結果、既に鏡面状態になっている部分が発生していると考えられました。今後も、トライボ診断により継続監視することを推奨します。粘度は良好と判断します。粘度はmm/sと非常に良好の範囲にありました。水分は良好と判断します。水分はppmと非常に良好の範囲にありました。全酸価は良好と判断します。全酸価は.mgKOH/gと非常に良好の範囲にありました。RBOTは良好と判断します。RBOTはminと非常に良好の範囲にありました。計数汚染度は、良好の範囲にあり、前年度濾過後に比較してランク上昇していました。計数汚染度は、NAS級と、前年度濾過後のNAS級に比較して、約ヶ月でランク上昇しました。重量汚染度は良好と判断します。重量汚染度は.mg/mlと非常に良好の範囲にありました。機器の潤滑状態前回から今回までの間に、メタルの摩耗が進行していないことから摩耗は安定していると判断します。尚、メタルの主成分である錫の累積濃度を別紙表により計算した結果、ppmとなり、この累積錫濃度からメタルの表面の状態を解析した結果、既に鏡面状態になっている部分が発生していると考えられました。メタルの摩耗状況油中の金属粒子濃度を分析するSOAP及びD-SOAPの結果、軸受メタルの摩耗により発生したと考えられる錫がSOAPでppm、D－SOAPで検出されました。前回濾過後に比較して、SOAPの錫濃度、別紙表に示すように累積濃度でも変化がないことから、摩耗は安定していると判断します。但し、別紙表に示すとおり累積では錫濃度がppmになっており、この濃度からメタルの摩耗状況を確認すると鏡面状態になっている部分が発生していると考えられます。このことは、以下のことから判断しました。別紙表に示すとおりSOAPの錫が累積でppmになっていたと考えられることが出来ます。この補正後の錫濃度と油量リットルから摩耗量を下式により計算しました。 ・式 摩耗量はcmとなりました。この摩耗量は下図のような体積をもつ金属片が摩耗したことと考えることができます。この体積cmを軸受メタルの摩耗面積で割りますと平均的な摩耗深さとなります。この摩耗面積は当社の経験によれば、スラストメタル面積の約分の程度となることが確認されており、軸受の支持面積cmとパッド枚数枚から摩耗面積を計算するとcmとなります。摩耗体積cmと摩耗面積cmから平均的な摩耗深さを求めると.μmとなります。スラストメタルの表面粗さをRmaxμmとすると既にスラストメタル表面には、既に鏡面状態になっている箇所があると考えられます。ケイ素の検出油中の金属粒子濃度を分析するSOAPの結果、前回と同様にケイ素がppm検出されました。このケイ素は、油の添加剤の消泡剤主成分ですが、通常、消泡剤のケイ素は～程度ですので、今回検出されたケイ素は消泡剤の可能性も考えられます。ケイ素は砂の主成分ですが、フェログラフィーでは砂が観察されていないことから、外部から混入した砂によるものではないと思われます。シリコングリースをシール部に塗布している場合、このシリコングリースが潤滑油に混入している可能性があります。以上のことから、ケイ素が検出されたのは、砂が観察されていないことから、添加剤としての消泡剤か、或いは、シリコングリース等である可能性があります。但し、ケイ素濃度に増加傾向が確認されていないため、このまま状況をトライボ診断により継続して確認することを推奨します。
報告№104-0124 報告№105-0175 | 分析№104-00956 分析№105-01153 | 105-01153 | 本トライボ診断は、軸受の摩耗状況を確認することを目的としました。診断の結果、摩耗粒子形態観察で転がり軸受の寿命の指標となるフレーキングに進展するマイクロフレーキングが確認されました。マイクロフレーキングは、微小領域での転がり疲労により発生することが知られており、応力集中の起点となりやすく、そのため、今後マイクロフレーキング発生箇所からさらに摩耗が進行することが懸念されるため、定期的なトライボ診断が必要と判断します。次回診断は、ヶ月後の実施を推奨します。尚、報告書の管理表中に示しているSOAP／D-SOAPは、グリース潤滑の場合、摩耗粒子が均一に分散しているとは考え難いため、測定値が大きく変動することが予想されますので参考値としてお考え下さい。
報告№104-0152 | 分析№104-01136 | 104-01136 | 本試験は、マシニングセンター油圧ラインで発生したソレノイドバルブの動作不良の原因調査と、調査結果から今後の対策を検討することを目的としました。尚、事前に切削油が混入しているとの情報をいただいています。分析の結果、水分がと当社推奨の管理基準値を大きく超えており、発錆予防のため、早急に水分除去を実施されることを推奨します。又、計数汚染度の結果、水分の影響でセンサーエラーを起こし、測定不能でした。一方、重量汚染度の結果、mg/mlと当社推奨の管理限界値を大きく超えていました。D－SOAPで、鉄が、亜鉛がppm検出されていることから、汚染の要因は、加工屑等の金属粉の混入と油圧タンクに混入した切削油と試料油が反応してスラッジが析出した可能性が考えられました。このスラッジは、粘着性がありバルブの動作障害の発生原因となることが知られています。障害予防のため早急に除去する必要がありますが、現状では水分濃度が高いため、スラッジ溶解剤のTS-を投与する対策が取れません。可能であれば完全に更油を実施することを推奨しますが、更油できない場合は水分除去作業後、一定の時間経過した時点で油圧系統内の各部の水分濃度が上昇しないことを確認する等、慎重に水分の除去状況を確認後、TS－による除去作業を実施することを推奨します。尚、当社新油データベースによれば、スーパーマルパスには添加剤成分として亜鉛が含まれていないことが確認されています。再度油名をご確認下さい。
報告№109-09136 報告№111-00192 | 分析№109-001160 分析№111-001020 | 111-001020 | スラッジが多く観察されました。このスラッジは、粘着性があり、バルブ類の動作障害を引き起こすことが懸念されるため、対策が必要です。対策内容TS－の投与と濾過スラッジを無害化する当社製清浄分散剤TS－の投与と濾過を推奨します。なお、TS－投与および濾過の詳細な方法については、当社営業窓口にお問い合わせ下さい。最適な採油方法本試料油は、機器停止中にマンホールから採油されています。機器が停止している状態では、別紙油中粒子の沈降の影響に示すように油槽内で撹拌がなくなり固形物が沈降するため、油中汚染度は低くなると推定されます。今後の採油は、極力運転中もしくは停止直後の油槽中層部から実施されることを推奨します。重量汚染度は当社推奨の管理限界値を超えていました。フィルタ表面の異物観察で表面が薄茶色であることから、汚染度が高い要因は、スラッジの影響と思われます。粘度粘度はmm/sでした。本試料油は、VGの規格値内にあることから、良好でした。水分はppmと当社推奨の管理限界値内にあり、良好でした。全酸価・IR全酸価は.mgKOH/gでした。当社に新油データがないため比較することは出来ませんでしたが、IRの結果で油劣化の兆候を示すカルボン酸の吸収が確認されていないことから、良好の範囲にありました。
|  | 113-001163 | 粘度、IR、SOAP-Tの結果で新油と一致しないデータが確認されたことから、異種油の混入または油名の誤りが考えられるため、に示す対策を推奨します。軸受は継続使用可能であるため、分解点検の必要はないと判断します。但し、将来的な摩耗進行の有無を確認するためにも傾向監視を継続することが有効です。異種油の混入、油名の確認および、場合によっては更油分析データから新油と一致しないデータが確認されたことから、異種油の混入または油名が違っている可能性があります。油は設備の条件にあった適正な性能のものを使用することが重要であるため、異種油の混入の有無、油名を再確認することを推奨します。再確認し、現在使用している油が設備の条件に不適正であると判明した場合は、更油を推奨します。定期的なトライボ診断実施定期的な分析を実施することにより、データの変化から異常の兆候を早期に発見することが可能となります。今後懸念されるフレッティング摩耗の進行を監視するため、定期的なトライボ診断の実施を推奨します。粘度およびIRで新油と一致しないデータが確認されたことから、異種油の混入または油名の誤りが考えられます。粘度粘度は、mm/sと新油値のmm/sに比較して粘度変化率が+％となっており、当社推奨の管理限界値である±％を超えていました。異種油の混入または油名の誤りが考えられます。適正な粘度範囲より高粘度の油を使用した場合、粘性抵抗が増大することにより、油温が上昇して、油劣化の進行に繋がることが懸念されます。水分は.と当社推奨の管理限界値以下にあり、良好と判断します。酸価・IR酸価劣化の進行度は、酸価およびIRの結果から総合的に判断します。酸価は、.mgKOH/gと新油値以下にあり、IRの結果で油劣化の兆候を示すカルボン酸の吸収が確認されていないことから、油は劣化していないと判断します。但し、IRの結果、新油のIRスペクトルと一致しない箇所が確認されました。異種油の混入、または油名の誤りなどが考えられます。は良好でした。計数汚染度計数汚染度はNAS級と当社推奨の管理限界値NAS級以下であり、良好でした。重量汚染度は.mg/mlと当社推奨の管理限界値mg/ml以下であり、良好でした。光学顕微鏡写真重量汚染度で濾過したフィルタ表面上の夾雑物を光学顕微鏡で観察した結果、鉄錆が観察されました。はフェログラフィーおよびSOAP-Tの結果から総合的に判断した結果、継続使用は可能ですが、今後の機器の機能を確認するためにも傾向管理が有用と考えます。フェログラフィー【定量分析：Is値】Is値は異常摩耗の早期発見パラメータのつで、摩耗粒子を定量化するために用います。今回のIs値は、の乗とやや高い値でした。フェログラフィー【定性分析：摩耗粒子および摩耗形態観察】分析結果から観察された代表的な粒子は、以下の通りでした。赤錆・フレッティングにより発生。フレッティングは、・軸と転がり軸受の内輪内面・軸受箱と転がり軸受の外輪外面・転がり軸受の軌道輪と転動体の箇所で発生する可能性があります。フレッティング粒子は酸化して硬いため、軸受軌道面に噛み込んだ場合はその傷が疲労剥離の起点となり、疲労摩耗へと進展することが想定されます。Iカップリング発光分光分析【SOAP-T】検出された金属元素から発生箇所を推定すると、以下の通りでした。鉄、鉛、錫、亜鉛・軸受等カルシウム、バリウム、ナトリウム・外部混入異物SOAP-Tの結果、ご提供頂いた新油シェルモーリナSBで添加剤のリンがppm検出されていますが、本試料油からはリンが検出されませんでした。このことから、異種油の混入、または油名の誤りなどが考えられます。
報告№109-09568 報告№109-09568 | 分析№109-003501 分析№109-003501 | 109-003501 | を示す水分、全酸価の各データは良好でした。前回同様に粘度はmm/sと新油値mm/sに比較して、粘度変化率は-％で、当社推奨の管理限界値である±％以内にあるものの、低下していました。今後、粘度の低下により油膜切れが発生し、金属接触が発生することが懸念されます。泡立ち試験の結果は、-と新油値が-であるのに比較して高い値となっていたことから消泡性能が低下していることが分かりました。潤滑状態の異常の早期発見パラメータである潤滑状態指数は、のマイナス乗と濾過設備のない機器であれば正常な潤滑状態にあると判断できます。・消泡性能の低下消泡性の性能が低下していることが確認されたことから、今後の使用状況によっては油の酸化劣化が進行したり、ギヤ歯面およびベアリング軌道面で油膜切れが発生したりする場合があるため、消泡剤の添加による消泡性能の改善など何らかの対応が必要になると思われます。・潤滑状態濾過設備のない機器であれば正常な潤滑状態にあると判断できますが、当該機の潤滑系にはフィルタが設置されているため、別紙インライン・オフラインフィルタの影響に示すとおり、潤滑状態が異常となり大型の摩耗粒子が発生したとしても、粒子の大部分が捕捉されてしまい正常な潤滑状態にあると誤認してしまう可能性があります。このようなフィルタの影響を考慮に入れたLCインデックスは、摩耗がやや厳しい状態に分類されるの乗領域となりました。フィルタの影響を考慮した潤滑状態指数は、前回のの乗から乗に桁低下し、運転状態が前回と大きな差がなければ、摩耗は安定している状態にあると思われます。結論粘度および消泡性能の低下が確認されたものの、ギヤおよび転がり軸受は、継続続使用可能な状態にあると思われます。尚、今後は障害予防を目的に以下の対策を推奨します。粘度の低下が確認されたことから、早めに更油を推奨します。現在のところ摩耗は安定した状態にあると思われますが、運転条件によっては摩耗の進行が速まる場合も想定されるため、今後は潤滑油の分析に加えてフィルタ付着物の分析を実施し、異常な摩耗状態発生の有無を精密に確認することを推奨します。消泡性能の改善は、添加する消泡剤の効果をテストにより確認する必要がありますので、必要な場合は当社営業担当者までお知らせ下さい。粘度は当社推奨の管理限界値内にあるものの、低下していました。泡立ち試験の結果、消泡性能が低下していることが確認されました。粘度粘度はmm/sと新油値mm/sに比較して、粘度変化率は-％で、当社推奨の管理限界値である±％以内にあるものの、低下していました。粘度粘度は.mm/sでした。粘度指数粘度指数はでした。泡立ち試験泡立ち試験は-と新油に比較して高い値でした。水分はppmと当社推奨の管理限界値の以下であり、良好と判断します。全酸価全酸価はmgKOH/gと新油値mgKOH/gに比較して高いものの、IRの結果で油劣化の兆候を示すカルボン酸の吸収が確認されていないことから、良好と判断します。機器の潤滑状態精密な濾過設備がない機器であれば、潤滑状態指数は正常の範囲にあると判断します。潤滑状態指数異常摩耗の早期発見パラメータである潤滑状態指数がのマイナス乗と精密な濾過設備がない機器であれば、潤滑状態指数は正常の範囲にあると判断します。
報告№107-0427 報告№107-0427 | 分析№107-02357 分析№107-02357 | 107-02357 | 分析の結果、全てのデータが良好であることから、この油は継続使用可能であり、潤滑状態も正常と判断します。は良好と判断します。粘度は良好と判断します。粘度はmm/sと新油値mm/sに比較して、粘度変化率は-.％で、当社推奨の管理限界値である±％以内にあり、良好と判断します。水分は良好と判断します。水分はppmと当社推奨の管理限界値の以下であり、良好と判断します。全酸価は良好と判断します。全酸価はと新油値に比較して変化はなく、良好と判断します。IRの結果、良好と判断します。IRの結果、油劣化の兆候を示すカルボン酸の吸収が確認されていないことから、良好と判断します。RBOTの結果、良好と判断します。RBOTはminと当社推奨の管理限界値のmin以上であり、良好と判断します。は良好と判断します。計数汚染度は良好と判断します。計数汚染度はNAS級と当社推奨の管理限界値のNAS級以内であり、良好と判断します。重量汚染度は良好と判断します。重量汚染度は.mg/mlと当社推奨の管理限界値のmg/ml以下であり、良好と判断します。機器の潤滑状態機器の潤滑状態は正常と判断します。SOAPの結果は良好です。SOAPの結果、油の添加剤成分であるリンが、外部から混入したと思われるナトリウムがppm検出されました。軸受の摩耗を示す錫は検出されていないことから、良好と判断します。D－SOAPの結果は良好です。D-SOAPの結果、外部から混入したと思われるカルシウム、ナトリウムが共に検出されました。軸受の摩耗を示す錫は検出されていないことから、良好と判断します。フェログラフィーの結果は良好です。異常摩耗の早期発見パラメータであるフェログラフィーのIs値が×のマイナス乗と良好の範囲にあり、潤滑状態は正常と判断します。
報告№109-09136 報告№110-00719 | 分析№109-001160 分析№110-003331 | 110-003331 | 前回に比較してSOAP／D－SOAPの結果で、鉄および錫濃度は減少し、異常摩耗の早期発見パラメータであるフェログラフィーのIs値がのマイナス乗と良好でした。ケイ素の検出SOAPで前回同様にケイ素がppm検出されました。一般に、潤滑油中からケイ素が検出された場合の原因として、シリコン油或いは、シリコン系の添加剤が検出されるフェログラフィーおよびフィルタ表面の異物観察で砂が多く観察されて検出されるシリコングリースをシール部に塗布している場合、このシリコングリースが潤滑油に混入して検出されるなどが挙げられますが、今回検出が比較的高濃度であることからの可能性が考えられます。については、分析結果では確認することが出来ませんので、これに関する情報があれば提供をお願いします。金属添加剤の検出SOAPの結果、前回同様に油の添加剤成分として含まれるリン、バリウムが検出されました。使用油であるダフニータービンには、これらの添加剤は含まれていないことから、異種油が混入したか、或いは、油名が違う可能性があります。前回に比較して計数汚染度はNAS級以上からNAS級にランク減少し、良好でした。IRIRの結果、前回同様に新油と異なるピークが確認されました。異種油が混入したか、或いは、油名が違う可能性があります。RBOTRBOTの結果、minと前回同様に当社推奨の管理限界値以下にありました。今後、酸化防止剤の減少に伴い、基油の劣化に進展することが懸念されます。潤滑油および軸受は継続使用可能な状態にあるものの、以下の対策が必要です。シリコン系のグリースや添加剤の確認シリコン系の添加剤やグリースを使用している箇所があるかについてご確認下さい。異種油の混入および油名の確認異種油の混入の有無、油名を再度確認することを推奨します。
報告№109-09136 報告№112-00541 | 分析№109-001160 分析№112-002246 | 112-002246 | グリースグリースはちょう度の上昇が確認され、IRで新グリースと使用グリースのスペクトルパターンは一致していない箇所が確認されたことから、以下の対策を推奨します。軸受は継続使用可能な状態にあると判断します。但し、将来的な摩耗進行の有無を確認するためにも傾向監視を継続することが有効です。異種グリースの混入およびグリース名の確認分析データから新グリースと一致しないデータが確認されたことから、異種グリースの混入またはグリース名が違っている可能性があります。グリースは設備の条件にあった適正な性能のものを使用することが重要であるため、異種グリースの混入の有無、グリース名を再確認することを推奨します。グリースの交換ちょう度の上昇がみられ、グリースが軟化していることが確認されました。今後、グリースの漏洩や油膜切れの発生が懸念されるため、グリースの交換を推奨します。定期的な分析定期的に分析を実施することにより、データの変化から異常の兆候を早期に発見することが可能となります。また、今回は対象設備の初回分析であるため、あと最低でも回分析を実施し、分析データの変化を確認することを推奨します。尚、分析結果からSOAP-Tの鉄濃度が比較的高く、摩耗の進行が懸念されるため、出来るだけ早めに回目の分析を実施することを推奨します。はフェログラフィーおよびSOAP-Tの結果から総合的に判断した結果、継続使用は可能ですが、機器の機能を保持するためにも傾向管理が有用と考えます。フェログラフィー【定性分析：摩耗粒子および摩耗形態観察】分析結果から観察された粒子は、以下の通りでした。正常な摩耗粒子・潤滑状態が正常なマイルド摩耗により発生。Iカップリング発光分光分析【SOAP-T】検出された金属元素から発生箇所を推定すると、以下の通りでした。鉄、ニッケル、錫・軸受等リン、亜鉛、カルシウム、アルミニウム、ナトリウム・添加剤、増ちょう剤鉄以外に、ニッケル、錫が比較的高い値でした。まず、ニッケルが含まれている材質はニッケル合金と推定されます。しかし、使用している軸受には、ニッケルを使用した材質がないことから、特定することは出来ませんでした。次に、錫が含まれている材質は、すべり軸受に使用されるホワイトメタルがありますが、本軸受は転がり軸受であり、図面から材質でホワイトメタルを使用している箇所は確認されませんでした。その他に使用している箇所として考えられるのは、転がり軸受の保持器が考えられます。保持器には、鋼板SリンCC、銅合金、アルミ合金、樹脂などを使用することがあります。この中で、錫が含まれているのはアルミ合金が該当しますが、グリース分析の結果からアルミニウムが検出されていないことから、保持器が摩耗したものである可能性は低いと考えられました。グリースは流動性が低く、新グリースを補給しても油槽内にある全てのグリースが入れ替わることは困難であることから、今回使用されているグリースに入っていない成分が検出された要因は、以前使用していたグリースに含まれていた金属成分が、今回の使用グリースと混合して検出されたか、或いは、IRの結果で新グリースのIRスペクトルと一致しない箇所が確認されていることから、異種グリースの混入、またはグリース名の誤りなどが考えられます。グリースのちょう度は当社推奨の管理限界値を超え、IRで新グリースと使用グリースのスペクトルパターンは一致していない箇所が確認されました。ちょう度ちょう度は、と当社推奨の管理上限値のより高くなっており、グリースが軟化していることが分かりました。軟化したグリースを使用した場合、グリースの漏洩や軸受等で油膜切れが発生することが懸念されます。滴点滴点は、と新グリース値に比較して低いものの、良好と判断します。酸価は、.mgKOH/gと新グリース値mgKOH/g以下であり、良好と判断します。水分は、ppmと新グリース値ppm以下であり、良好と判断します。IRIRチャートの結果、新グリースと使用グリースのスペクトルパターンは一致していない箇所が確認されました。
報告№109-09136 報告№112-00091 | 分析№109-001160 分析№112-000305 | 112-000305 | 潤滑油は継続使用可能な状態にあると判断します。粘度、全酸価、IR、RBOTの各データは良好でした。油の余寿命は、使用油の使用期間または使用時間が不明であったため、ご依頼の油の余寿命に関する検討は行えませんでした。ただし、分析の結果で新油値がminであったことから、使用期間を仮にヶ月間と仮定すれば余寿命は十二分にあると言えます。可能であれば、使用期間、あるいは使用時間の情報をご提供下さい。本試料油の添加剤は、一般に、タービン油に比較して極圧添加剤や摩耗防止剤などの濃度が高く、この影響でRBOT試験の結果が変動する傾向があります。そのため、ギヤ油の余寿命の評価をタービン油と同等の精度で得るには、RBOTの結果に加え、粘度、全酸価、IRなどのデータを総合的に判断することが必要です。水分は良好でした。
報告№104-0214 | 分析№104-01529 | 104-01529 | トライボ診断により、機器軸受の潤滑状態、潤滑油の劣化状態を診断することを目的としました。分析の結果、観察された摩耗粒子には、硬い異物の噛み込みにより発生した切削摩耗が若干観られるものの、分析結果から求めた機器の潤滑状態、潤滑油の性状が共に良好である事から現在の潤滑状態は良好な潤滑状態にあると判断します。前回と今回の分析結果からメタルの摩耗速度を判断するため、下式で摩耗速度を求め、現時点における平均的な摩耗深さを求めたところ、摩耗の深さは軸受表面から.μmであることが推定されました。y＝×-x＋.・ここでy：平均的な摩耗深さx：運転時間本軸受がこの摩耗速度で、摩耗の限界に到達する時間、いわゆる限界使用時間を試算すると、軸受の表面粗さをsとした場合の余寿命は約万時間になると推定されます。このことから、潤滑状態は良好な状態にあることが確認されました。尚、潤滑状態は良好であるものの、硬い異物の噛み込みにより発生する切削摩耗が観られたことから、摩耗速度が速まる場合も懸念されるため、定期的にトライボ診断を実施し、摩耗の進行速度を監視することを推奨します。
報告№109-09136 報告№111-00053 | 分析№109-001160 分析№111-000225 | 111-000225 | 更油からの使用時間をもとに潤滑油の余寿命を評価したところ、潤滑油は次回定検まで使用可能と判断できました。次回定検時に更油を実施しない場合は、酸化安定度を知るための分析を実施し、余寿命を確認することを推奨します。酸化安定度はminであり、当社推奨の管理限界値のmin以上であることから、良好と判断します。
報告№109-09136 報告№114-00106 | 分析№109-001160 分析№114-000323 | 114-000323 | 潤滑油の性状は全てのデータが良好の範囲にあるものの、計数汚染度と重量汚染度は共に当社推奨の管理限界値を超えていることから、今後油中の汚染物が軸受軌道面に噛み込み摩耗が進行することが懸念されるため、以下の対策を推奨します。軸受は継続使用可能な状態にあると判断します。但し、今後の摩耗推移を確認するためにも傾向監視を継続することが有効です。油槽内の清掃油中の汚染度が高く、今回の採油で潤滑油を全て抜き取っていることから、更油をする際には油槽内を清掃し、更油する新油もNAS級程度の清浄な潤滑油を更油することを推奨します。定期的な分析今後の進行が懸念される疲労摩耗の推移を監視するため、定期的な分析実施を推奨します。フェログラフィー【定量分析：Is値】Is値は異常摩耗の早期発見パラメータのつで、摩耗程度を定量化するために用います。Is値はの乗と、非常に高い値です。フェログラフィー【定性分析：摩耗粒子の形態観察】フェログラフィーで観察された代表的な粒子は、以下の通りです。疲労摩耗粒子・繰返し応力による金属疲労で発生。大型化するとフレーキングの発生が懸念されます。鉄錆等・外部から混入したと考えられます。尚、SOAP-Tの結果で鉄が比較的高い値です。計数汚染度はNAS級以上、重量汚染度はmg/mlと共に当社推奨の管理限界値を超えています。フィルタグラムで鉄錆、砂、金属片等が観察されていることから、汚染度が高い要因は、摩耗と外部混入異物の影響と思われます。粘度、水分、酸価、IRの各データは良好です。
報告№108-0204 報告№108-0242 | 分析№108-01503 分析№108-01764 | 108-01764 | を確認する。分析の結果、を示す粘度、水分、全酸価、IR、RBOTの各データは良好でした。尚、RBOTはminでしたが、年に貴所から提供された新油値のminに比較して、使用油の方がmin高い値を示していました。今回のRBOT試験結果は、当社の社内基準のバラツキ範囲を超えており、さらに、異種油の混入の可能性を新油と比較したIRの結果でみたところ、異種は混入していないことが確認されたため、今回RBOTが新油値より高くなった要因は、製造ロットの違いによるバラツキ基油の精製度の違い添加剤の添加量の誤差などが考えられました。
報告№109-09094 報告№110-00627 | 分析№109-000919 分析№110-002835 | 110-002835 | ちょう度値はと新グリース値に比較して低下し、当社推奨の管理下限値であるを超えていることから、硬化していることが分かりました。硬化したグリースを使用した場合、油分の流動性がなくなり、軸受等で良好な油膜が保持されにくくなる可能性があります。グリースが硬化していたため、グリースを交換されることを推奨します。≪状態監視とパラメータ≫分析の目的および各分析のパラメータは以下の通りです。特性低下目的：グリースの分析結果から、グリースの物理的性状や劣化傾向などを確認する。全酸価JISK赤外線吸収スペクトルJISKちょう度JISK滴点JISK摩耗目的：グリース中の摩耗粒子を分析する事により、回転・摺動部の潤滑状態、摩耗劣化の程度、余寿命などを解析する。摩耗診断電子顕微鏡観察JISKX線マイクロアナリシス油中金属濃度）JISK≪分析結果≫特性低下全酸価：良好全酸価.mgKOH/gは新油値の.mgKOH/g以内にあることから、問題は無いと判断します。赤外線吸収スペクトル：良好ちょう度：要処置ちょう度は当社推奨の管理下限値であるを超えていました。滴点：良好滴点はと新油値のに比較し変化はないことから、問題は無いと判断します。摩耗摩耗診断電子顕微鏡観察・X線マイクロアナリシス：今回は実施していません。油中金属濃度：今回は実施していません。
報告№101-0068 | 分析№101-00789 | 101-00789 | 分析の結果、を示す全酸価、IR、RBOTの各データは良好であり、この油は継続使用可能と判断します。尚、RBOTがminと新油値minに比較して、残存寿命は％となっていました。本試料油は年月から使用を開始しており、年ヶ月間使用したことになり、減少率は、.min/月となります。この減少率でRBOTが減少し続けたとすると推奨の管理目安minに到達するのは、年ヶ月後と予想されます。一方、軸受の潤滑状態を知るため計数汚染度、重量汚染度、フェログラフィー、SOAP／D－SOAPを実施しました。その結果、計数汚染度がNAS級と汚染されていました。光学顕微鏡写真、及び、フェログラフィーの摩耗粒子の観察結果から、摩耗粒子は極わずかで、外部から混入した鉄錆、砂等が多く見られることから、汚染要因は、外部から混入した異物によるものと考えられました。これらの異物は、採油箇所がドレン配管からであることと、停止中に採油したため、油槽底部に沈降していたものが採取されたものと考えられました。但し、運転を開始するとこれらの異物が攪拌され、軸受摺動面に噛み込み、摩耗を進行させることが懸念されますので、運転開始後、ヶ月以内に後述する採油方法で採油、分析し、摩耗の進行状況を確認されることを推奨します。当社が推奨する最適な採油方法は、主機運転中、もしくは、停止直後に油槽中層部から採油する方法ですが、ドレン配管しか採油箇所がない場合は、採油前に分程度運転し、その後、配管内の油以上の量をドレンし、採油する方法を推奨します。
報告№106-6023 報告№106-0073 | 分析№106-00388 分析№106-00410 | 106-00410 | 本トライボ診断は、軸受の潤滑状態、汚染状況、油の劣化状態を確認することを目的としました。【軸受の潤滑状態】潤滑油中の摩耗粒子の分析結果から、ベアリング軌道面には微小領域に疲労摩耗が発生しているものの、転がり軸受の寿命の指標となるフレーキングの発生が確認されていないことから、現在のところ、ベアリングは継続使用可能な状態にあると判断します。【汚染状況】計数汚染度がNAS級と当社推奨の管理限界値に到達し、重量汚染度がmg/mlでした。【油の劣化状態】油の劣化状況を確認するために実施した粘度、水分、全酸価、IRの各データが良好であることから、この油は継続使用可能と判断します。
報告№108-0030 報告№108-6516 | 分析№108-00153 分析№108-00333 | 108-00333 | 分析の結果、摩耗粒子の形態観察で金属接触が厳しい場合に発生するシビア粒子、疲労摩耗粒子が多く観察されました。このことから、発生している摩耗形態は凝着摩耗と疲労摩耗が混在していることが分かりました。今後更に摩耗が進行することが懸念されるため、天井クレーンを頻繁に使用する場合は、ヶ月以内に再度分析を実施し、摩耗の進行状況を確認することを推奨します。一方、を示す粘度、水分、全酸価、IRの各データは良好であることから、この油は継続使用可能と判断します。これらのことは、異常摩耗の早期発見パラメータであるフェログラフィーのIs値がの乗とやや高く、摩耗粒子の形態観察の結果、金属接触が厳しい場合に発生するシビア粒子、疲労摩耗粒子が多く観察されたことSOAP／D－SOAPの結果、鉄が検出されたことを示す粘度、水分、全酸価、IRの各データが良好であること以上のことから判断しました。尚、トライボ診断では、バックラッシの増加量を分析結果から計算できますので、構造が確認できる図面、ギヤの形式、歯形、モジュール、歯数、回転数、増速比、歯幅をお知らせ下さい。計算結果をご報告いたします。
報告№103-4507 | 分析№103-00478 | 103-00478 | 精点Aを実施した結果、各軸受摺動面では僅かに摩耗が発生していますが、継続使用可能な状態にあると判断します。このことは、前回に比較して、計数汚染度がNAS級からNAS級にランク増加し、SOAP／D－SOAPの錫濃度が若干検出され、フェログラフィーの摩耗粒子形態観察の結果、異物の噛み込みにより発生した切削粒子や金属接触が厳しく、且つ、摩擦熱が高い場合に発生する黒錆が若干観察されたものの、異常摩耗の早期発見パラメータであるフェログラフィーのIs値がのマイナス乗と正常の範囲にあることから判断しました。尚、を示す粘度、水分、全酸価、IR、RBOTの各データが良好であることから、この油は継続使用可能と判断します。
報告№109-09136 報告№114-00256 | 分析№109-001160 分析№114-000897 | 114-000897 | 異常摩耗の早期発見のパラメータであるフェログラフィーのIs値は、レベルと正常です。したがって、潤滑油診断は、現在の周期で問題ないと思われます。フェログラフィーで観察された代表的な粒子は以下の通りです。疲労摩耗粒子・繰返し応力による金属疲労で発生。大型化するとフレーキングの発生が懸念されます。計数汚染度、重量汚染度は、共に良好です。
報告№109-09569 報告№109-09569 | 分析№109-003532 分析№109-003532 | 109-003532 | を示す水分、全酸価の各データは良好でした。前回同様に粘度はmm/sと新油値mm/sに比較して、粘度変化率は-％で、当社推奨の管理限界値である±％を超えていました。今後、粘度の低下により油膜切れが発生し、金属接触が発生することが懸念れます。泡立ち試験の結果は、-と新油値が-であるのに比較して高い値となっていたことから消泡性能が低下していることが分かりました。潤滑状態の異常の早期発見パラメータである潤滑状態指数は、のマイナス乗と濾過設備のない機器であれば正常な潤滑状態にあると判断できます。・消泡性能の低下消泡性の性能が低下していることが確認されたことから、今後の使用状況によっては油の酸化劣化が進行したり、ギヤ歯面およびベアリング軌道面で油膜切れが発生したりする場合があるため、消泡剤の添加による消泡性能の改善など何らかの対応が必要になると思われます。・潤滑状態濾過設備のない機器であれば正常な潤滑状態にあると判断できますが、当該機の潤滑系にはフィルタが設置されているため、別紙インライン・オフラインフィルタの影響に示すとおり、潤滑状態が異常となり大型の摩耗粒子が発生したとしても、粒子の大部分が捕捉されてしまい正常な潤滑状態にあると誤認してしまう可能性があります。このようなフィルタの影響を考慮に入れたLCインデックスは、摩耗がやや厳しい状態に分類されるの乗領域となりました。フィルタの影響を考慮した潤滑状態指数は、前回のの乗から変化はなく、運転状態が前回と大きな差がなければ、摩耗が安定している状態にあると思われます。結論粘度および消泡性能の低下が確認されたものの、ギヤおよび転がり軸受は、継続続使用可能な状態にあると思われます。尚、今後は障害予防を目的に以下の対策を推奨します。粘度の低下が確認されたことから、更油を推奨します。現在のところ摩耗は安定した状態にあると思われますが、運転条件によっては摩耗の進行が速まる場合も想定されるため、今後は潤滑油の分析に加えてフィルタ付着物の分析を実施し、異常な摩耗状態発生の有無を精密に確認することを推奨します。消泡性能の改善は、添加する消泡剤の効果をテストにより確認する必要がありますので、必要な場合は当社営業担当者までお知らせ下さい。粘度は当社推奨の管理限界値を超えていました。泡立ち試験の結果、消泡性能が低下していることが確認されました。粘度粘度はmm/sと新油値mm/sに比較して、粘度変化率は-％で、当社推奨の管理限界値である±％を超えていました。粘度粘度は.mm/sでした。粘度指数粘度指数はでした。泡立ち試験泡立ち試験は-と新油に比較して高い値でした。水分はppmと当社推奨の管理限界値の以下であり、良好と判断します。全酸価全酸価は.mgKOH/gと新油値mgKOH/gに比較して高いものの、IRの結果で油劣化の兆候を示すカルボン酸の吸収が確認されていないことから、良好と判断します。機器の潤滑状態精密な濾過設備がない機器であれば、潤滑状態指数は正常の範囲にあると判断します。潤滑状態指数異常摩耗の早期発見パラメータである潤滑状態指数がのマイナス乗と精密な濾過設備がない機器であれば、潤滑状態指数は正常の範囲にあると判断します。
|  | 100-00236 | い。以上のことから、汚染要因は、外部から混入した砂、鉄錆等の異物、二硫化モリブデン粒子、及び摩耗粒子によるものと考えられた。今後、外部から混入した砂、鉄錆等の硬い異物が軸受摺動部に噛み込み、摩耗を進行させることが懸念されるため、至急、濾過を実施されることを推奨する。又、濾過後に再度分析を実施し、そのデータを管理のための初期値とされることを推奨する。
報告№109-09136 報告№112-00096 | 分析№109-001160 分析№112-000335 | 112-000335 | 潤滑油および軸受は継続使用可能な状態にあると判断します。今後は、本データを初期値として管理することを推奨します。、汚染状態、は良好でした。
報告№109-09136 報告№111-00053 | 分析№109-001160 分析№111-000175 | 111-000175 | 更油からの使用時間をもとに潤滑油の余寿命を評価したところ、潤滑油は次回定検まで使用可能と判断できました。次回定検時に更油を実施しない場合は、酸化安定度を知るための分析を実施し、余寿命を確認することを推奨します。酸化安定度はminであり、当社推奨の管理限界値のmin以上であることから、良好と判断します。
報告№109-09061 報告№109-09061 | 分析№109-000642 分析№109-000642 | 109-000642 | 、汚染度、軸受の潤滑状態を確認する。汚染度および軸受の潤滑状態分析の結果、計数汚染度がやや高い値であることが分かりました。異常摩耗の早期発見パラメータであるフェログラフィーのIs値がの乗とやや高く、潤滑状態がやや厳しい状態にあることが分かりました。摩耗粒子の形態観察で観察された粒子は、異物の噛み込みにより発生する切削粒子が観察されたことから、潤滑状態がやや厳しいのは切削摩耗であるためと推定されました。切削摩耗は、異物が混入していない状態に比較して、摩耗進行速度が速いことから、今後の管理には注意が必要です。転がり軸受で切削摩耗が発生した場合、切削摩耗により生じた軌道面の損傷が起点となって転がり軸受の寿命となるフレーキングに進展し、寿命が分の程度に低下することも知られています。今回の採油でほぼ全量更油されており切削摩耗を引き起こしている異物は取り除かれている場合もありますが、念のため、再度分析を実施し摩耗の進行状況を確認することを推奨します。ミリポアフィルタの表面観察で、金属片、鉄錆、砂等が多く観察されていることと、D－SOAPで鉄が検出されたことから、汚染度が高い要因は、摩耗粒子と外部混入異物の影響と考えられます。再分析の時期を理論的に求めたところ、最短で約時間となります。この時間は、油中汚染物が均一になるために必要とする時間であり、この時間を経過すれば、油が入れ替わっていても再分析の結果から状態の傾向を確認することが可能となります。そのため、試運転などで数時間の運転が可能であれば、より的確に状況が確認できますので再分析を推奨します。を示す粘度、水分、全酸価、IR、RBOTの各データは良好の範囲にあることから、この油は継続使用可能と判断します。
報告№102-6120 | 分析№102-02049 | 102-02049 | 濾過前の試料油を分析した結果、水分がと当社推奨の管理限界値を超えており、フェログラフィーの結果、錆が多く見られることから油槽内に錆が発生している可能性があります。発錆予防のため計画通り更油を実施し、更油後に油の汚染状況及び軸受の潤滑状態を確認されることを推奨します。それは、フェログラフィーの結果、異常摩耗の早期発見パラメータである、Is値がと非常に良好の範囲にあるものの、摩耗粒子形態観察で、赤錆、外部から混入した砂が多く見られ、水分がと当社推奨の管理限界値を超えていたことから判断しました。尚、計数汚染度は、水分値が高く、センサーエラーを起こし測定不能でした。
報告№109-09255 報告№109-09255 | 分析№109-001910 分析№109-001910 | 109-001910 | 今回の採油は、対象設備停止中にドレン弁から実施しているため、別紙油中粒子の沈降の影響に示すように、油中粒子などの固形物は沈降の影響を受けて分析データが高濃度に出る可能性があることから、このことを踏まえて結果を検討しました。本試料は、高濃度になっていると思われる対象設備停止中のドレン弁から実施した採油にもかかわらず、分析の結果は全て良好の範囲にあったことから、油は継続使用可能であり、また潤滑状態も正常と判断します。特性低下分析結果は、全項目が良好の範囲にありました。したがって、油の特性低下は認められず良好と判断します。粘度粘度はmm/sと新油値mm/sに対する粘度変化率が-％でした。粘度変化率の推奨管理限界値は、±％以内となっていますが、今回の結果はこの範囲内にあることから良好と判断します。全酸価全酸価は.mgKOH/gと新油値.mgKOH/g以内にあり、良好と判断します。酸化安定度酸化安定度は、新油値と比較して十分に残存していることが必要ですが、今回の残存率は新油の.％となっており、当社推奨の管理限界値の％以上であったことから、良好と判断します。汚染水分による汚染は確認されず、良好と判断します。水分濃度水分濃度は、当社推奨の管理限界値の以下の.ppmであり、良好と判断します。摩耗潤滑状態は正常と判断します。異常摩耗の早期発見パラメータであるフェログラフィーのIs値は、潤滑状態が良好と判断できるのマイナス乗であったことから、潤滑状態は正常と判断します。
|  | 113-002365 | 対象設備は継続使用可能な状態にあると判断します。定期的な分析今後も摩耗推移を監視するために定期的な分析を推奨します。異常摩耗の早期発見のパラメータであるIs値は、前回のレベルから変化はなく、Is値自体は正常です。また、異常摩耗の兆候を示す摩耗粒子が顕著に観察されなかったことから、は良好と判断します。粘度、水分、塩基価の各データは良好です。
報告№109-09136 | 分析№109-001160 | 113-001352 | 分析の結果、すべてのデータは正常な範囲にあることから潤滑油および対象機器は継続使用可能な状態にあり、保守サイクルおよび手法は問題ないと判断します。最適な採油方法本試料油は、機器停止中に給油口から採油されているため、分析データが低濃度に出ていると推定されます。正確なデータによる診断を行うためにも、今後の採油は、極力運転中もしくは停止直後の油槽中層部から実施されることを推奨します。はフェログラフィーおよびSOAP/D-SOAPのデータから総合的に解析した結果、正常な状態にあると考えられます。フェログラフィー【定量分析：Is値】Is値は異常摩耗の早期発見パラメータのつで、摩耗程度を定量化するために用います。前回に比較してIs値はマイナス乗から乗に一桁上昇しているものの、低い値であり摩耗状態は安定していると考えられます。フェログラフィー【定性分析：摩耗粒子および摩耗形態観察】分析結果から観察された全ての粒子量は少でした。Iカップリング発光分光分析【SOAP/D-SOAP】検出された金属元素から発生箇所を推定すると、以下の通りでした。鉄、銅・ギヤ、軸受等リン、カルシウム、ナトリウム・外部混入異物計数汚染度計数汚染度は前回同様にNAS級と等級に変化はなく、当社推奨の管理限界値NAS級以下であり、良好でした。水分はppmと当社推奨の管理限界値の以下であり、良好でした。潤滑油の劣化状態粘度粘度はmm/sと新油値mm/sに比較して、粘度変化率は+.％で、当社推奨の管理限界値である±％以内にあり、良好と判断します。酸価・IR酸価劣化の進行度は、酸価およびIRの結果から総合的に判断します。酸価は、.mgKOH/gと新油値.mgKOH/gより低く、IRの結果で油劣化の兆候を示すカルボン酸の吸収が確認されていないことから、油は劣化していないと判断します。
報告№108-7004 報告№108-7004 | 分析№108-00433 分析№108-00433 | 108-00433 | 今回の採油は、対象設備の停止中にドレンバルブから実施しているため、油循環中に採油した場合に比較し、油中粒子の沈降の影響を受け、分析データが高濃度に出る可能性があります。今回の分析は以上のことを踏まえて結果を検討しました。分析の結果、ギヤ歯面、転がり軸受の軌道面、共に潤滑状態は正常であることが確認され、ギヤおよび軸受は継続使用可能な状態にあると判断します。一方、潤滑性能を決定する最も基本的なである粘度は、.mm/sと新油の.mm/sに比較して、変化率が+％となっており、当社推奨の管理限界値である±％を超えていました。IRの結果で油の劣化が確認されていないことから、粘度の上昇は、油名が違うか、或いは、異種油の混入が考えられました。これらのことは、SOAPによる油中金属濃度の結果、ギヤ歯面及び転がり軸受の摩耗により発生する鉄が検出されたものの、摩耗粒子形態観察の結果、正常な潤滑状態で発生する鉄系摩耗粒子が支配的であったこと粘度は.mm/sと新油の.mm/sに比較して、粘度変化率は+％で、当社推奨の管理限界値である±％を超えていたこと以上のことから判断しました。尚、上述しましたように、今回の採油は停止中の採油であるため、運転中の採油に比較して汚染度は高目に出ている可能性があります。次回採油のタイミングは、粒子の沈降の影響を極力抑え、油中粒子が均一な分散状態に近い状態で採油が実施できるように、対象設備の運転中、または停止直後に採油を実施されることを推奨します。トライボ診断では、バックラッシの増加量を分析結果から計算できますので、構造が確認できる図面、ギヤの形式、歯形、モジュール、歯数、回転数、増速比、歯幅をお知らせ下さい。計算結果をご報告いたします。【】粘度は.mm/sと新油の.mm/sに比較して、粘度変化率は+％で、当社推奨の管理限界値である±％を超えていました。IRの結果、油の劣化が確認されていないことから、粘度の上昇は、油名が違うか、或いは、異種油の混入が考えられました。粘度は当社推奨の管理限界値を超えていました。粘度は.mm/sと新油値.mm/sに比較して、粘度変化率は+％で、当社推奨の管理限界値である±％を超えていました。水分は良好と判断します。水分は.ppmと当社推奨の管理限界値の以下であり、良好と判断します。全酸価は新油との比較が必要です。全酸価は.mgKOH/gでした。当社に新油データがないために、判定することは出来ませんでした。新油との比較が必要ですので、現在使用している保有の新油をご提供下さい。IRの結果、良好と判断します。IRの結果、油劣化の兆候を示すカルボン酸の吸収が確認されていないことから、良好と判断します。【】計数汚染度は良好と判断します。計数汚染度は良好と判断します。計数汚染度はNAS級と当社推奨の管理限界値のNAS級以内であり、良好と判断します。重量汚染度はmg/mlでした。重量汚染度はmg/mlでした。粒度分布は以下の通りでした。粒度分布はμmにピークが確認されました。【機器の潤滑状態】ギヤおよび転がり軸受の潤滑状態は、正常と判断します。SOAPによる油中金属濃度の結果、銅が検出されました。SOAPによる油中金属濃度の結果、銅、油の添加剤成分であるリン、亜鉛が検出されました。SOAPによる油中金属濃度の結果、鉄が比較的多く検出されました。SOAPによる油中金属濃度の結果、鉄、鉛、銅、錫、外部から混入したと思われるカルシウム、ナトリウムが検出されました。フェログラフィーの結果、μm未満の鉄系摩耗粒子が多く観察されました。異常摩耗の早期発見パラメータであるフェログラフィーのIs値がの乗と高いものの、摩耗粒子の形態観察の結果、μm以下の鉄系摩耗粒子が多く観察されました。
報告№109-09136 報告№111-00053 | 分析№109-001160 分析№111-000202 | 111-000202 | 更油からの使用時間をもとに潤滑油の余寿命を評価したところ、潤滑油は次回定検まで使用可能と判断できました。次回定検時に更油を実施しない場合は、酸化安定度を知るための分析を実施し、余寿命を確認することを推奨します。酸化安定度はminであり、当社推奨の管理限界値のmin以上であることから、良好と判断します。
報告№108-0030 報告№108-6507 | 分析№108-00153 分析№108-00189 | 108-00189 | 今回の採油は、機器停止中に点検窓から実施しているため、油循環中に採油した場合に比較し、油中粒子の沈降の影響を受け、分析データが低濃度に出る可能性があります。今回の分析は以上のことを踏まえて結果を検討しました。初期試験を実施した結果、低濃度の部分を採油したにもかかわらず、計数汚染度がNAS級とやや高い値でした。D－SOAPで鉄、銅、アンチモン、錫が検出されたことから、汚染度が高い要因は、鉄を使用した箇所、オイルリングおよび軸受メタルの摩耗によるものと考えられました。軸受メタルの摩耗は、軸受メタルの主成分である錫がD－SOAPでppm検出されたことから確認されました。メタルの摩耗深さをD－SOAPの錫濃度ppm、油量Lから下式により算出しました。錫の摩耗体積＝錫濃度×-×油量×.×÷錫密度＝×-××.×÷.＝.平均的な摩耗深さ＝摩耗体積÷摩耗面積×＝.÷.×＝.計算の結果、平均的な摩耗深さが.μmとなり、メタル表面粗さをsと仮定すると、メタルの摩耗は僅かであり、継続使用可能と判断します。但し、計数汚染度がやや高いことから、今後軸受メタルの摩耗が進行することが懸念されるため、ヶ月毎にあと回の初期試験を実施することを推奨します。一方、を示すIRは良好であることから、この油は継続使用可能と判断します。尚、上述しましたように、今回の採油は停止中の採油であるため、運転中の採油に比較して汚染度は低目に出ている可能性があります。次回採油のタイミングは、粒子の沈降の影響を極力抑え、油中粒子が均一な分散状態に近い状態で採油が実施できるように、機器の運転中、または停止直後に採油を実施されることを併せて推奨します。
報告№109-09136 報告№109-09206 | 分析№109-001160 分析№109-001571 | 109-001571 | 軸受の潤滑状態および初期試験を実施し、前回データと照合した結果、油中摩耗粒子に変化がないことが確認されました。油中の粒子濃度は、油膜破断による発生や、油槽内などでの沈降が均衡したところでいわゆる平衡状態になります。このバランスが崩れると増加する場合と減少する場合とに分かれます。本軸受では、油中の粒子が減少する要因となるフィルタ類は設置されておらず、濾過による減少は考えられません。油中の摩耗粒子に変化がなかったのは、摩耗粒子がほとんど発生せず、油槽内部での沈降があったためと考えられます。以上のことから、本設備は摩耗の進行がなく、潤滑状態は安定した状態にあったものと判断します。これらのことは、前回に比較して、計数汚染度は等級に変化はなく、SOAP／D-SOAPの鉄およびモリブデン濃度に変化がないこと異常摩耗の早期発見パラメータであるフェログラフィーのIs値がの乗と良好の範囲にあること以上のことから判断しています。潤滑油の基本特性潤滑油の基本特性のIRおよびRBOTは良好の範囲にあることから、本試料油は継続使用可能と判断します。
報告№109-09249 報告№111-00162 | 分析№109-001747 分析№111-000894 | 111-000894 | 潤滑油および対象設備は継続使用可能な状態であると判断します。但し、汚染粒子数がやや高く、汚染度物重量が当社推奨の管理限界値を超えていることから、以下の対策を推奨します。油中の汚染度が高いことから、観察された異物等が軸受軌道面に噛み込み摩耗が進行することが懸念されるため、濾過を推奨します。フェログラフィー異常摩耗の早期発見パラメータとして摩耗粒子を定量化して評価するフェログラフィーのIs値は、潤滑状態がやや厳しいの乗でした。摩耗粒子の形態で比較的多く観察された粒子は、潤滑状態が正常な場合に発生する摩耗粒子、外部から混入したと思われる鉄錆、砂等でした。これらの摩耗粒子が観察された場合、潤滑部で発生している摩耗形態は、正常なマイルド摩耗であることが分かります。Iカップリング発光分光分析供試のタービン油を分析した結果、検出された金属は油中金属元素の結果表に示すように、鉄、鉛、錫、亜鉛、カルシウム、アルミニウム、ナトリウム、マグネシウムでした。これら検出された金属元素から発生箇所を推定すると、鉄、鉛、錫・軸受等亜鉛、カルシウム、アルミニウム、ナトリウム、マグネシウム・外部混入異物であると思われます。このうち、機械部品が摩耗したと思われる元素はのグループです。汚染粒子数はやや高く、汚染度物重量は当社推奨の管理限界値を超えていました。フィルタ表面の異物観察で表面が茶褐色で金属片、鉄錆、砂等が観察されたことから、汚染度が高い要因は、摩耗とスラッジ、そして外部混入異物の影響と思われます。粘度、全酸価、酸化安定度、有機物・有機化合物の各データは良好でした。分析結果特性低下特性低下に係るパラメータの分析結果は良好と判断します。粘度粘度はmm/sと新油値mm/sに対する粘度変化率は+.％で、当社推奨の管理限界値である±％以内にあり、良好と判断します。全酸価添加タービン油の全酸価は、油メーカによって初期値が違うため統一した管理基準を設定するのが困難であることから、当社では管理限界値を設定しておらず、新油分析値との比較及び他の分析項目の結果より全酸価の状態判断を行います。その結果、全酸価は.mgKOH/gと新油値.mgKOH/gに比較して変化はないことから、良好と判断します。酸化安定度酸化安定度はminであり、当社推奨の管理限界値のmin以上であることから良好と判断します。有機物・有機化合物有機物・有機化合物は、IRチャートによる新油分析値との比較の結果、cm-付近に劣化の兆候を示すカルボン酸の吸収が確認されていないことから、良好と判断します。色相はLであり、新油値のL.に比較して大きな変化はないことから、良好と判断します。汚染に係るパラメータの分析結果は、汚染粒子数はやや高く、汚染度物重量は当社推奨の管理限界値を超えていました。水分はppmであり、当社推奨の管理限界値の以下であることから良好と判断します。汚染粒子数はNAS級であり、当社推奨の管理限界値のNAS級以内であるものの、やや高い値でした。汚染度物重量はmg/mlであり、当社推奨の管理限界値のmg/mlを超えていました。摩耗フェログラフィーによる摩耗粒子の観察の結果、潤滑状態が正常な場合に発生する摩耗粒子、外部から混入したと思われる鉄錆、砂等が比較的多く観察されました。異常摩耗の早期発見パラメータであるフェログラフィーのIs値がの乗とやや高く、摩耗粒子の形態観察の結果、潤滑状態が正常な場合に発生する摩耗粒子、外部から混入したと思われる鉄錆、砂等が比較的多く観察されました。金属濃度SOAP法により金属濃度を測定した結果、外部から混入したと思われる亜鉛がppm検出されました。金属濃度酸溶解法により金属濃度を測定した結果、潤滑箇所で発生する金属接触によって検出される鉄が、鉛、錫が、外部から混入したと思われる亜鉛が、カルシウムが、アルミニウムが、ナトリウム、マグネシウムが検出されました。
報告№109-09014 報告№109-09014 | 分析№109-000345 分析№109-000348 | 109-000348 | 、汚染度、軸受の潤滑状態を確認する。今回の採油は、対象設備の停止中に排油口から実施しているため、別紙油中粒子の沈降の影響に示すように、沈降の影響を受けて分析データが高濃度に出る可能性があります。今回の分析は、以上のことを踏まえて結果を検討します。分析の結果、今回の採油が高濃度になっていると思われる対象設備停止中の排油口から行われた採油にもかかわらず、全てのデータが良好の範囲にありました。このことから、機器の潤滑状態は正常であり、この油は継続使用可能と判断します。
報告№108-5048 報告№108-5048 | 分析№108-01974 分析№108-01974 | 108-01974 | 定期的に実施している振動診断の結果、カップリング側軸受に損傷が発生した場合に確認される周波数帯に管理値内ではあるがピークが確認された。、汚染度、潤滑状態を確認する。分析の結果、計数汚染度は当社推奨の管理限界値内にあるものの、やや高い値でした。異常摩耗の早期発見パラメータであるフェログラフィーのIs値がの乗とやや高く、摩耗粒子の形態観察で異物の噛み込みにより発生する切削粒子、金属接触が厳しい場合に発生するシビア粒子、疲労摩耗粒子、外部から混入したと思われる鉄錆、砂等がやや多く観察されました。これらの摩耗粒子をSEM・XMAで詳細に観察した結果、～μmサイズの鉄、マンガンを含む粒子が多く観察されました。また、SOAP／D－SOAPで鉄が検出され、フィルタ表面の異物観察で鉄錆、砂等が多く観察されたことから、汚染度が高い要因は、摩耗と外部混入異物の影響と考えられました。観察された摩耗粒子から判る摩耗形態は、凝着摩耗が支配的で、その中に疲労摩耗と切削摩耗が若干混在していることが判りました。現在のところ、本軸受は継続使用可能な状態にあると思われますが、今後さらに摩耗が進行し、転がり軸受の寿命の指標となるフレーキングに進展することが懸念されるため、再度分析を実施し、摩耗の進行状況を確認されることを推奨します。尚、次回採油時期は、理論計算を行ったところ、今回の採油から運転時間が時間以上経過していれば、いつでも良いことが判りました。振動データを勘案の上、採油周期をご検討下さい。は良好と判断します。粘度は良好と判断します。粘度はmm/sと新油値mm/sに比較して、粘度変化率は+％で、当社推奨の管理限界値である±％以内にあり、良好と判断します。水分は良好と判断します。水分はppmと当社推奨の管理限界値の以下であり、良好と判断します。全酸価は良好と判断します。全酸価は.mgKOH/gと新油値.mgKOH/gに比較して変化はなく、良好と判断します。IRの結果、良好と判断します。IRの結果、油劣化の兆候を示すカルボン酸の吸収が確認されていないことから、良好と判断します。RBOTの結果、良好と判断します。RBOTはminと当社推奨の管理限界値のmin以上であり、良好と判断します。計数汚染度はやや高い値でした。計数汚染度はやや高い値でした。計数汚染度はNAS級と当社推奨の管理限界値のNAS級以内にあるものの、やや高い値でした。重量汚染度は良好と判断します。重量汚染度はmg/mlと当社推奨の管理限界値のmg/ml以内にあり、良好と判断します。機器の潤滑状態観察された摩耗粒子から判る摩耗形態は、凝着摩耗が支配的で、その中に疲労摩耗と切削摩耗が若干混在していることが判りました。SOAPの結果、鉄が検出されました。SOAPの結果、鉄、油の添加剤成分として含まれている場合がるリン、亜鉛、バリウム、外部から混入したと思われるケイ素が検出されました。D－SOAPの結果、鉄が検出されました。D－SOAPの結果、鉄、鉛、銅、油の添加剤成分として含まれている場合がある亜鉛、バリウム、外部から混入したと思われるカルシウム、ナトリウムが検出されました。フェログラフィーの結果、異物の噛み込みなどで発生する切削粒子、金属接触が厳しい場合に発生するシビア粒子、疲労摩耗粒子、外部から混入したと思われる鉄錆等がやや多く観察されました。異常摩耗の早期発見パラメータであるフェログラフィーのIs値がの乗とやや高く、摩耗粒子の形態観察の結果、異物の噛み込みなどで発生する切削粒子、金属接触が厳しい場合に発生するシビア粒子、疲労摩耗粒子、外部から混入したと思われる鉄錆、砂等がやや多く観察されました。
報告№108-5071 報告№113-00677 | 分析№108-02721 分析№113-002922 | 113-002922 | 潤滑油は継続使用可能な状態にあると判断します。但し、消泡性能の低下および酸価がやや高いことから、以下の対策を推奨します。追加分析消泡性能が低下した場合、ギヤ歯面での油膜形成に影響が出て摩耗が進展することがありますので、フェログラフィーおよびSOAP-Tを追加して摩耗により発生する油中金属濃度や潤滑状態を確認することを推奨します。分析周期の短縮今後、酸価の上昇が予想されますので、分析周期を短縮して傾向監視を強化することを推奨します。酸価は、前回の.mgKOH/gから.mgKOH/gに若干上昇していました。現在のところ、IRで油劣化の兆候を示すカルボン酸の吸収が確認されていないことから、継続使用可能な状態にあると判断しますが、酸価が上昇し始めていることから、今後の劣化進行に注意が必要です。水分がppmと新油値ppmに比較してやや高い値でした。使用油であるAlphasynPGは、ポリグリコールベースの合成ギヤオイルであるため、水分を吸収しやすい特性があります。前回に比較してやや増加していました。泡立ち試験泡立ち試験の結果は、-と新油値が-であるのに比較して高い値となっていたことから、消泡性能が低下していることが分かりました。今後の使用状況によっては油の酸化劣化が進行したり、ギヤ歯面およびベアリング軌道面で油膜切れが発生したりする場合があるため、消泡剤の添加による消泡性能の改善など何らかの対応が必要になると思われます。分析結果消泡性能が低下していることが確認されました。粘度粘度は.mm/sと新油値mm/sに比較して、粘度変化率は-.％で、当社推奨の管理限界値である±％以内にあり、良好と判断します。泡立ち試験泡立ち試験は-と新油に比較して高い値でした。水分はppmと新油値より高い値でした。酸価は.mgKOH/gと新油値.mgKOH/gに比較して高いものの、IRの結果で油劣化の兆候を示すカルボン酸の吸収が確認されていないことから、良好と判断します。
報告№107-4545 報告№109-09302 | 分析№107-02185 分析№109-002186 | 109-002186 | トライボ診断の結果、粘度を除く項目は良好です。粘度は、前回同様に新油値のmm/sに比較し変化率が-.％のmm/sとなっており、当社推奨の管理限界値である±％を超えていました。粘度低下の要因のひとつとなる異種油の混入や劣化がIRで確認できなかったことから、今回の粘度低下は、潤滑油の製造ロットによる差異、または、潤滑油の分子がせん断作用を受けて低下したことなどが考えられます。全酸価の上昇が確認されていないため、現在のところ本試料油は継続使用可能な状態にありますが、粘度低下は、シール部からの漏れ量の増加や、油膜形成に影響し摩耗の促進につながりやすくなることから、定期的な分析により粘度の低下および油の劣化の進行状況を確認することを推奨します。粘度が当社推奨の管理限界値を超えています。粘度粘度はmm/sと新油値mm/sに比較して、粘度変化率は-.％で、当社推奨の管理限界値である±％を超えています。粘度粘度はmm/sとなっています。粘度指数粘度指数はとなっています。水分はppmと当社推奨の管理限界値の以下であり、良好と判断する。全酸価全酸価は.mgKOH/gと新油値.mgKOH/g以内にあり、良好と判断します。
報告№109-09009 報告№109-09009 | 分析№109-000326 分析№109-000326 | 109-000326 | 機器の潤滑状態および定期試験を実施し、前回データと照合した結果、油中摩耗粒子の増加が確認されています。油中の粒子濃度は、油膜破断による発生や、油槽内などでの沈降が均衡したところで一定、いわゆる平衡状態になりますが、このバランスが崩れると増加する場合と減少する場合とに分かれます。増加した場合は、発生と減少の均衡が崩れ、摩耗の発生や外部混入が始まったことを示し、またこれとは反対に、減少した場合は発生量が減少しているか、或いは、減少量が大きくなっていることを示します。本軸受では、油中粒子の増加が確認されています。これは、摩耗粒子の形態観察で異物の噛み込みなどで発生する切削粒子、フィルタ表面の異物観察で鉄錆、砂等がやや多く観察されたため、油中粒子が増加した要因は、摩耗と外部混入異物の影響と考えられます。観察された摩耗粒子の形態は切削摩耗であり、異物が混入していない状態に比較して摩耗進行速度が速く注意が必要です。今後これらの異物が軸受摺動面に噛み込みさらに摩耗が進行することが懸念されるため、夏期ピーク前に再度分析を実施し、汚染度および摩耗の進行状況を確認されることを推奨します。これらのことは、前回に比較して、計数汚染度はランク増加し、D-SOAPの鉄濃度が増加したこと異常摩耗の早期発見パラメータであるフェログラフィーのIs値がのマイナス乗と良好の範囲にあるものの、摩耗粒子の形態観察の結果、異物の噛み込みなどで発生する切削粒子がやや多く観察されたことフィルタ表面の異物観察で鉄錆、砂等が観察されたこと以上のことから判断しています。潤滑油の基本特性潤滑油の基本特性は、前々回に比較して、RBOTがminからminにmin上昇しましたが測定誤差範囲であると思われます。また、全酸価は.mgKOH/gから.mgKOH/gに若干下降しましたが、新油の全酸価が.mgKOH/gであることから以前高い値であることが分かります。IRで酸化防止剤の減少が確認され、さらにスラッジであるカルボン酸の吸収も確認されたことから、今後、劣化が進行する可能性がありますので、夏期ピーク前に更油を実施することを推奨します。尚、更油が実施できない場合は、夏期ピーク前に再度分析を実施し、油の劣化状況および腐食摩耗の発生状況を確認することを併せて推奨します。
報告№109-09136 報告№112-00409 | 分析№109-001160 分析№112-001677 | 112-001677 | 潤滑油は継続使用可能な状態にあると判断します。分析結果は良好と判断します。粘度粘度は.mm/sと新油値mm/sに比較して、粘度変化率は-％で、当社推奨の管理限界値である±％以内にあり、良好と判断します。水分は.ppmと当社推奨の管理限界値の以下にあり、良好と判断します。酸価は.mgKOH/gと新油値.mgKOH/gに比較して変化はなく、良好と判断します。
報告№109-09447 報告№110-00768 | 分析№109-002782 分析№110-003685 | 110-003685 | 軸受は継続使用可能な状態にあると判断します。本試料油は、機器停止中に排油口から採油されているにもかかわらず汚染度を示すデータは良好でしたが、今後の採油は、極力運転中もしくは停止直後の油槽中層部から実施されることを推奨します。
報告№107-4530 報告№107-7010 | 分析№107-01164 分析№107-01370 | 107-01370 | 更油前の油の性状を確認する。精点Aを実施した結果、RBOTを除く項目は良好でした。RBOTがminと前回のminに比較して僅かに上昇しているものの、測定誤差範囲内であり、前回同様低い値でした。今回のデータから限界値到達時期を別紙図により推定した結果、年月と推定されました。今後、RBOTの減少率が増大することと、基油の劣化が進行することが懸念されるため、計画通り更油を実施することを推奨します。
報告№103-6141 | 分析№103-02632 | 103-02632 | 濾過前の試料油を分析した結果、水分がppmと当社推奨の管理限界値を超えていました。今後、この水分の影響で腐食摩耗が発生する場合があるため、至急水分除去を実施されることを推奨します。摩耗粒子形態観察で、赤錆、外部から混入した砂が多く観察されました。混入による影響は、直ちにないと思われますが、これらの異物が軸受摺動面に噛み込み摩耗が進行する場合があるため、ヶ月後を目安に再度分析を実施し、水分濃度と摩耗の進行状況を確認されることを併せて推奨します。又、計数汚染度は、水分の影響でセンサーエラーが発生したため測定不能となりました。これらのことは、水分がppmと当社推奨の管理限界値を超えていたこと異常摩耗の早期発見パラメータであるフェログラフィーのIs値が、の乗と非常に良好の範囲にあるものの、摩耗粒子の形態観察の結果、赤錆、外部から混入した砂が多く観察されたことD－SOAPで、前回に比較して鉄が、銅が、油の添加剤成分である亜鉛が、カルシウムが、バリウムがと各々上昇していたこと以上のことから判断しました。尚、RBOTが前回に比較し、min上昇したのは、更油を実施したためです。今後は、今回のRBOT値によりデータ管理を行います。
報告№109-09609 報告№109-09609 | 分析№109-003756 分析№109-003756 | 109-003756 | ・摩耗状態SOAP／D－SOAPの結果、前回同様に潤滑油中からは摩耗により発生した鉄が検出されました。検出された金属は、粒子観察の結果から金属接触が厳しい場合に発生するシビア粒子、疲労摩耗粒子でした。これらのことから、潤滑部で発生している摩耗形態が凝着摩耗疲労摩耗であることが分かりました。異常摩耗の早期発見パラメータであるフェログラフィーのIs値が前回のの乗から乗に桁上昇したものの、転がり軸受寿命の指標としている摩耗粒子も観察されなかったことから、フレーキングは発生しておらず、潤滑状態は安定しているものと判断します。・汚染度計数汚染度は前回同様のNAS級以上と汚染されていました。フィルタ表面の異物観察で鉄錆等が観察されたことから、汚染度が高い要因は、摩耗と外部混入異物の影響と思われます。・粘度、水分、全酸価、IRの各データは良好でした。潤滑油および軸受は継続使用可能な状態にあると判断できますが、以下の対策が必要です。本機は、回転数がrpmときわめて低速であることから、潤滑状態が急変し異常摩耗に進展することはないと推定されます。しかし、凝着摩耗等の進行が想定されるため、今後も定期的に分析を実施し、摩耗の進行状況を確認することを推奨します。次回分析の時期を理論的に求めたところ、最短で約時間となります。この時間は、油中汚染物が均一になるために必要とする時間であり、この時間を経過すれば、再分析の結果から状態の傾向を確認することが可能となりますので、これを参考に次回分析時期を検討されることを提案します。
報告№107-4530 報告№107-7023 | 分析№107-01164 分析№107-01906 | 107-01906 | 今回の採油は、機器停止中にマンホールから実施しているため、油循環中に採油した場合に比較し、油中粒子の沈降の影響を受け、分析データが低濃度に出る可能性があります。今回の分析は以上のことを踏まえて結果を検討しました。分析の結果、全てのデータは良好の範囲にありました。採油条件が適正であれば、本分析データから潤滑状態は正常であることが判断できます。しかし、今回は油中粒子の沈降を受けて分析データが低い値を示している場合も考えられます。本試料油の場合、μmサイズの粒子は主機停止から時間でcm程度沈降すると想定されます。油面高さがcm程度以下で、主機停止から時間以上経過後に油槽中層部から採油を実施していますので、μm以上の大型の摩耗粒子は沈降の影響で採取されていない可能性があると考えられ、異常な摩耗状態の発生を見落としてしまう可能性があります。可能であれば、再度採油を実施し、摩耗の進行状況を確認することを推奨します。採油は、粒子の沈降の影響を極力抑え、油中粒子が均一な分散状態に近い状態で実施できるように、主機運転中、または停止直後に採油を実施されることを推奨します。尚、を示す粘度、水分、全酸価、IRの各データは良好であり、本試料油は継続使用可能と判断します。
報告№109-09136 報告№112-00537 | 分析№109-001160 分析№112-002207 | 112-002207 | 潤滑油は継続使用可能な状態にあると判断します。粘度、全酸価、IR、RBOTの各データは良好でした。油の余寿命は、使用油の使用期間または使用時間が不明であったため、ご依頼の油の余寿命に関する検討は行えませんでした。ただし、今回の結果がmin、新油値がminであることから、使用期間を仮にヶ月間と仮定すれば余寿命は十二分にあると言えます。可能であれば、使用期間、あるいは使用時間の情報をご提供下さい。水分は良好でした。
報告№109-09136 報告№113-00494 | 分析№109-001160 分析№113-002048 | 113-002048 | 対象設備は継続使用可能と判断します。但し、摩耗促進の要因となる固形のカルシウム化合物がやや高い値で検出されたことから以下の対策を推奨します。対策定期的な分析固形のカルシウム化合物がコンロッドメタルやクランクメタル等に噛み込み、切削摩耗を促進させる懸念があるため、定期的に分析を実施し、摩耗状態を監視することを推奨します。総合的に判断した結果、は許容範囲内にあり、機器は継続使用可能と判定しますが、摺動部の摩耗が認められたため、定期的に潤滑油分析を実施し、摩耗推移を監視することが有用と考えます。フェログラフィー【定量分析：Is値】Is値は異常摩耗の早期発見パラメータのつで、摩耗状態を定量化するために用います。Is値はの乗と、やや高い値でしたが、損傷領域であるの乗程度には到達しておらず問題ないと判定します。フェログラフィー【定性分析：摩耗粒子の摩耗形態観察】比較的多く観察された粒子は、以下の通りです。正常な摩耗粒子・滑状態が正常なマイルド摩耗により発生。切削粒子・異物や金属表面の微小突起による切削摩耗により発生。シビア粒子・潤滑状態がやや厳しい凝着摩耗により発生。金属潤滑部が局部的に油膜切れを起していると考えられます。観察された摩耗粒子の中でも切削粒子、シビア粒子は、摩擦面が将来的に異常摩耗へ進展する可能性を示唆しているため、傾向監視が有用と思われます。詳細は、別紙傾向監視が必要な摩耗粒子をご覧ください。Iカップリング発光分光分析【SOAP-T】検出された金属元素から発生箇所を推定すると、以下の通りでした。鉄、銅、アンチモン、錫・エンジン部品等リン、亜鉛、カルシウム、モリブデン・添加剤アルミニウム、ケイ素、ナトリウム、マグネシウム・外部混入異物シリンダライナ、ピストンリングの摩耗SOAP-Tで鉄が検出され、フェログラフィーで鉄系のシビア粒子が観察されたことから、鉄を主成分とした部品、例えばシリンダライナやピストンリング等が摩耗している可能性があります。しかし、異常摩耗を示す大型摩耗粒子は観察されず、また、本設備の油量をLと仮定し、検出された鉄濃度から計算される摩耗体積は約mmと少量であることから、シリンダライナおよびピストンリング等は、継続使用可能な状態にあると判断します。コンロッドメタル、クランクメタルの摩耗SOAP-Tで錫が、銅がppm検出されたことから、コンロッドメタル、クランクメタルが摩耗していると推定されます。現時点では低濃度であることから継続使用可能と判断しますが、今後、摩耗が進行し異常摩耗に進展することを防止するため、摩耗推移の監視が有用です。詳細は、別紙コンロッドメタル・クランクメタルの摩耗をご覧ください。銅を使用した箇所の溶出・摩耗SOAP-Tの結果、銅がppm検出されたことから、銅を使用した箇所の溶出・摩耗が発生していると思われます。亜鉛系添加剤を使用している潤滑油で銅が検出される場合、潤滑系統内でこれらの金属が亜鉛系添加剤の影響により溶出することが知られています。今回の検出は、この溶出と摩耗との双方によるものと考えられます。今後、別紙鉱油の酸化に対する金属触媒の影響に示すように濃度の増加に伴い酸化速度が速まる可能性があります。固形カルシウム化合物の生成SOAP-Tでカルシウムがppm検出されました。この固形カルシウムは、潤滑油に混入した燃焼ガス中の酸成分がカルシウム添加剤と中和反応して生成される比較的硬い化合物のため、摺動面に噛み込み、切削摩耗が進行することが懸念されます。詳細は、別紙固形カルシウム化合物の生成をご覧ください。
報告№108-0379 報告№108-0379 | 分析№108-02530 分析№108-02530 | 108-02530 | 、汚染度、軸受の潤滑状態を確認する。本試料油は、採油できた量が少なかったため、重量汚染度は参考値としてお考え下さい。汚染状態分析の結果、計数汚染度がNAS級、重量汚染度がmg/mlと、双方の項目が当社の推奨する管理基準値内にあるものの、やや高いことが分かりました。潤滑状態摩耗粒子を観察した結果、異物の噛み込みが原因で発生する切削粒子が観察されたことから、潤滑摺動部で発生している摩耗形態は切削摩耗であることが分かりました。また、潤滑部が局部的な高圧・高温となった場合に発生するフリクションポリマや、外部から混入したと思われる鉄錆等、そしてフィルタ観察では銅合金が観察され、D－SOAPで鉄、銅、SOAPでケイ素が検出されました。これらが要因となり、異常摩耗の早期発見パラメータであるフェログラフィーのIs値がの乗とやや高い値となっていると思われます。潤滑系統で切削摩耗が発生した場合は、異物が混入していない状態に比較して、摩耗進行速度が速く、軸受寿命が分の程度に低下することが知られていますので、今後の管理には十分注意が必要です。また、フリクションポリマの発生は、タービン油が軸受摺動面で高圧下に押し込められて高圧状態になると共に、圧縮熱による局部的な高温状態にもなることで潤滑油が重合することが知られています。この高温高圧状態が解消されなければ、潤滑油の劣化は進行すると思われます。対策異物による切削摩耗の予防として、油槽内の清掃を実施することと、劣化の進行確認のためヶ月以内の再分析を推奨します。尚、銅を使用した箇所がないかを確認し、摩耗箇所を特定することを推奨します。ケイ素の検出ケイ素がppm検出されています。一般に、潤滑油中からケイ素が検出された場合の原因として、油の消泡剤として使用されるシリコン系の添加剤が検出されるフェログラフィーおよびフィルタ表面の異物観察で砂が多く観察され、これが検出されるシリコングリースをシール部に塗布している場合、このシリコングリースが潤滑油に混入して検出されるなどが挙げられますが、今回の原因は、フェログラフィーおよびフィルタで砂はあまり観察されなかったことから、以外の可能性が考えられます。およびについては、分析結果では確認することが出来ませんので、原因を絞込むため、消泡剤の投与をしていないか、また、シリコングリースを使用している箇所があるかについてご確認下さい。を示す粘度、水分、全酸価、IR、RBOTの各データは良好の範囲にあることから、この油は継続使用可能と判断します。
報告№104-0378 報告№105-0078 | 分析№104-02669 分析№105-00557 | 105-00557 | 本試験は、＃G水車軸受のジャーナル面に微細な擦り傷が確認されたため、トライボ診断を実施し異常がないかを確認することを目的としました。トライボ診断の結果、軸受メタルの摩耗が若干確認されたものの、現在のところ、継続使用可能な状態にあると判断します。但し、摩耗粒子の形態観察で、局部的に高圧・高温となる場合に発生するフリクションポリマ、外部から混入したと思われる鉄錆が観察されたことから以下の点に注意が必要です。今回、停止中にドレンから採油を実施しており、外部から混入した鉄錆はドレン配管内に残留している異物を採取した可能性が考えられますが、フリクションポリマが観察されていることから、軸受摺動部分には、軸の振れ回り量の変動や、あるいは、メタルギャップが徐々に狭くなるなどして面圧の高い箇所が発生し、その狭いギャップに潤滑油が押込まれてフリクションポリマが発生していると推定されました。このような場合には、軸受温度が若干上昇気味になることがありますので、パトロール時に温度の変化を注意深く監視する必要があると思われます。また、ヶ月後に再度分析を実施し、油の劣化状況及び摩耗の進行状況の確認をされることを推奨します。
報告№109-09136 報告№112-00615 | 分析№109-001160 分析№112-002652 | 112-002652 | 潤滑油および軸受は継続使用可能な状態にあると判断します。但し、今後も摩耗の進行を傾向監視するため、以下の対策を推奨します。定期的な分析今後懸念されるフレッティング摩耗の進行を監視するため、定期的に分析を実施することを推奨します。はフェログラフィーおよびSOAP／D-SOAPの結果から総合的に判断した結果、傾向管理が必要な状態にあると考えられます。フェログラフィー【定量分析：Is値】Is値は異常摩耗の早期発見パラメータのつで、摩耗粒子を定量化するために用います。Is値は前回に比較して.から.と、低い値でした。フェログラフィー【定性分析：摩耗粒子および摩耗形態観察】分析結果から比較的多く観察された粒子は、以下の通りでした。正常な摩耗粒子・潤滑状態が正常なマイルド摩耗により発生。赤錆・フレッティングにより発生。フリクションポリマ・局部的に高圧・高温となる場合に発生。観察された摩耗粒子の中でも赤錆、フリクションポリマは、注意が必要です。フレッティングの発生要因は、スラストランナー固定部やスラストメタル台金部の鉄系材料が接合されたり、勘合されたりする部分から発生します。フレッティングによる赤錆が少量発生しても直ちに異常ではありませんが、場合によっては、発生した赤錆が軸受摺動面に噛み込み、摩耗を進行させる場合があります。フリクションポリマは、潤滑油が摺動面に押し込められ高圧状態になると同時に、圧縮熱により高温状態になった結果、基油自身が重合反応を起こし生成することが知られています。そのため、高圧高温状態の解消がなされなければ、潤滑油の劣化が進行し、粘度上昇に因る潤滑異常に進展する場合があります。Iカップリング発光分光分析【SOAP／D-SOAP】検出された金属元素から発生箇所を推定すると、以下の通りでした。鉄、錫・軸受等カルシウム、ナトリウム・外部混入異物計数汚染度は、前回に比較してNAS級からNAS級にランク低下し、重量汚染度は.mg/mlから.mg/mlに減少し、当社推奨の管理限界値以下にあり、良好でした。粘度、水分、酸価、IRの各データは、前回同様に良好でした。分析結果は良好と判断します。粘度粘度はmm/sと新油値mm/sに比較して、粘度変化率は-％で、当社推奨の管理限界値である±％以内にあり、良好と判断します。水分は.ppmと当社推奨の管理限界値の以下であり、良好と判断します。酸価は.mgKOH/gと当社推奨の管理限界値の.mgKOH/g以内にあり、良好と判断します。IRIRの結果、油劣化の兆候を示すカルボン酸の吸収が確認されていないことから、良好と判断します。は良好と判断します。計数汚染度計数汚染度はNAS級と当社推奨の管理限界値のNAS級以下であり、良好と判断します。重量汚染度は.mg/mlと当社推奨の管理限界値のmg/ml以下であり、良好と判断します。機器の潤滑状態摩耗粒子の形態観察で潤滑状態が正常な場合に発生する摩耗粒子、フレッティングにより発生する赤錆、局部的に高圧・高温となる場合に発生するフリクションポリマが比較的多く観察されました。SOAPSOAPの結果、金属元素は検出されませんでした。D-SOAPD-SOAPの結果、鉄が、軸受の摩耗を示す錫が、外部から混入したカルシウムが、ナトリウムが検出されました。フェログラフィー異常摩耗の早期発見パラメータであるフェログラフィーのIs値が.と低いものの、摩耗粒子の形態観察で潤滑状態が正常な場合に発生する摩耗粒子、フレッティングにより発生する赤錆、局部的に高圧・高温となる場合に発生するフリクションポリマが比較的多く観察されました。
報告№106-0025 報告№106-0193 | 分析№106-00118 分析№106-01113 | 106-01113 | 分析の結果、摩耗粒子形態観察で油膜切れによる厳しい金属接触による摩耗、異物の噛み込みによる摩耗が確認されました。今後、更に、摩耗により発生した軌道面の損傷が起点となってフレーキングに進展することが懸念されるため、稼働時間が今回の採油から時間程度経過した時点で再度分析を実施し、フレーキングの発生状況を確認することを推奨します。尚、SOAPの結果でナトリウム、マグネシウム、D－SOAPの結果でナトリウムが検出されたことから、海水が混入した可能性があります。今後、海水の影響で腐食が発生する場合がありますので、早目のグリース交換が必要です。念のため定期的に分析を実施し腐食の有無を確認されることを推奨します。報告書の管理表中に示しているSOAP／D-SOAPは、グリース潤滑の場合、摩耗粒子が均一に分散していないため、測定値が大きく変動することがありますので参考値としてお考え下さい。
報告№107-0366 報告№110-00570 | 分析№107-01900 分析№110-002539 | 110-002539 | 濾過後の試料油を分析した結果、重量汚染度は濾過前に比較して.mg/mlから.mg/mlに増加していました。フィルタ表面の異物観察で表面が薄茶色で粘ちょう物が観察されました。D－SOAPの結果、濾過前に比較して亜鉛が上昇していました。過去に仮設タンクで濾過を実施して、タンク内の劣化した残油と濾過後の試料油が混ざって亜鉛が検出されたことがあります。今回、亜鉛が検出された原因も、これと同様のことが発生したものと思われます。重量汚染度が若干高いものの、分析結果は全て非常に良好の範囲にあることから、潤滑油は継続使用可能な状態にあると判断します。なお、濾過で仮設タンクを使用する場合は、タンク内を十分に清掃してから使用することを推奨します。
報告№109-09136 報告№112-00537 | 分析№109-001160 分析№112-002230 | 112-002230 | 潤滑油は継続使用可能な状態にあると判断します。粘度、全酸価、IR、RBOTの各データは良好でした。油の余寿命は、使用油の使用期間または使用時間が不明であったため、ご依頼の油の余寿命に関する検討は行えませんでした。ただし、今回の結果がmin、新油値がminであることから、使用期間を仮にヶ月間と仮定すれば余寿命は十二分にあると言えます。可能であれば、使用期間、あるいは使用時間の情報をご提供下さい。水分は良好でした。
報告№109-09136 報告№111-00661 | 分析№109-001160 分析№111-003317 | 111-003317 | 潤滑油は継続続使用可能な状態にあると判断します。は良好でした。分析結果は良好と判断します。粘度粘度はmm/sと新油値mm/sに比較して、粘度変化率は-％で、当社推奨の管理限界値である±％以内にあり、良好と判断します。泡立ち試験泡立ち試験は-と良好でした。水分はと当社推奨の管理限界値の以下であり、良好と判断します。全酸価全酸価は.mgKOH/gと新油値.mgKOH/gに比較して高いものの、IRの結果で油劣化の兆候を示すカルボン酸の吸収が確認されていないことから、良好と判断します。
報告№104-0347 | 分析№104-02822 | 104-02822 | トライボ診断により、機器軸受の潤滑状態、潤滑油の劣化状態を診断することを目的としました。分析の結果、メタルの摩耗がわずかに進行していることが確認されました。メタルの摩耗速度を前回と今回のデータから下式で求めた結果、現時点における平均的な摩耗深さは、軸受表面から.μmに到達していることが推定されました。y＝×-x＋.・ここでy：平均的な摩耗深さx：運転時間今ここで、前回データと今回データから求めた式を用いて本軸受が摩耗の限界に到達する時間、いわゆる限界使用時間を試算すると、軸受の表面粗さをsとした場合は、余寿命が約万時間になると推定され、現在の潤滑状態は良好な潤滑状態であることがわかります。但し、観察された摩耗粒子には、硬い異物の噛み込みにより発生する切削摩耗が観られていることから、この影響で摩耗速度が上昇する場合があります。現在は良好な潤滑状態ですが、やはり年に度、定期的にトライボ診断を実施し、摩耗の進行速度を監視することを推奨します。
報告№108-8009 報告№108-8009 | 分析№108-01644 分析№108-01644 | 108-01644 | 本試料の摩耗は、電子顕微鏡による摩耗粒子の詳細な観察結果から、潤滑状態が正常なマイルド摩耗であることが判りました。これは、観察されたほとんどの摩耗粒子が、写真aに示すように正常な潤滑状態で発生する小径の摩耗粒子であることから判断されました。観察された摩耗粒子は、正常な潤滑状態で発生するマイルド摩耗で発生していることから、シリンダおよびピストンリング、クランクメタル等は、現在のところいずれも継続使用可能と判断します。電子顕微鏡による摩耗粒子の観察結果から、本試料油中の摩耗形態は、潤滑状態が正常なマイルド摩耗であることが判りました。これは写真aに示す通り、正常な潤滑状態で発生する摩耗粒子が多く観察されたことから判断しました。観察されている摩耗形態が正常な摩耗粒子が発生するマイルド摩耗であることから、現在のところシリンダおよびピストンリング等の摩耗の状態はいずれも軽微であり、継続使用可能と判断します。このことは、異常摩耗の早期発見パラメータであるフェログラフィーのIs値がの乗と高いものの、写真bに示すように摩耗粒子の形態観察で潤滑状態が正常な状態で発生するマイルド摩耗粒子が多く観察されたこと写真フェログラフィーによる摩耗粒子の観察結果摩耗粒子をSEM・XMAで詳細に観察した結果、写真cに示すμm以下の小径粒子が観察され、これらの組成割合は、鉄、マンガンの割合が高い粒子が多く観察されたこと写真電子顕微鏡による摩耗粒子の観察結果SOAPの結果で鉄が検出されたものの微量であったこと以上のことから総合的に判断しました。水分の増加を示す水分を除く項目が良好でしたが、水分がppmと当社推奨の管理限界値を超えていたことから、発錆予防のため水分除去を実施されることを推奨します。水分の増加が確認されました。粘度は良好と判断します。粘度は.mm/sと新油値.mm/sに比較して、粘度変化率は+％で、当社推奨の管理限界値である±％以内にあり、良好と判断します。水分は当社推奨の管理限界値を超えていました。水分はppmと当社推奨の管理限界値のを超えていました。全酸価は良好と判断します。全酸価はmgKOH/gと新油値mgKOH/gに比較して高いものの、IRの結果、油劣化の兆候を示すカルボン酸の吸収が確認されていないことから良好と判断します。IRは良好と判断します。IRの結果、油劣化の兆候を示すカルボン酸の吸収が確認されていないことから良好と判断します。計数汚染度はやや汚染されていました。計数汚染度はNAS級以上でした。計数汚染度はNAS級以上でした。重量汚染度はmg/mlでした。重量汚染度はmg/mlでした。機器の潤滑状態SOAPによる油中金属濃度の結果、油の添加剤成分であるカルシウムが検出されました。SOAPによる油中金属濃度の結果、鉄が検出されました。SOAPによる油中金属濃度の結果、鉄、油の添加剤成分であるリン、亜鉛、カルシウム、外部から混入したと思われるマグネシウムが検出されました。SOAPによる油中金属濃度の結果、油の添加剤成分であるカルシウムが比較的多く検出されました。SOAPによる油中金属濃度の結果、鉄、油の添加剤成分であるリン、カルシウム、外部から混入したと思われるナトリウムが検出されました。フェログラフィーの結果は良好です。異常摩耗の早期発見パラメータであるフェログラフィーのIs値がの乗とやや高いものの、摩耗粒子の形態観察の結果、μm以下の小径の鉄系摩耗粒子が支配的でした。SEM・XMAの結果、鉄、マンガンを含む粒子が比較的多く観察されました。SEM・XMAで粒子を詳細に観察した結果、フェログラフィーで観察されたμm以下の小径粒子の組成割合は、鉄、マンガンの割合が高い粒子が多く観察されました。
報告№102-0279 | 分析№102-02770 | 102-02770 | 分析の結果、すべり軸受は継続使用可能な状態にあると判断します。このことは、計数汚染度が、前回のNAS級から今回NAS級に若干上昇しているものの、フェログラフィーの結果、異常摩耗の早期発見パラメータが.と良好の範囲にあることD-SOAPの結果、軸受メタルの錫がと検出された量が微量であることから判断できます。
報告№105-0129 報告№105-0129 | 分析№105-00868 分析№105-00868 | 105-00868 | 本試験は、＃G調速機ガバナーのパイロットバルブで動作不良が発生したため、＃Gでも異常な状況が発生していないかを確認することを目的とした。確認方法は、集油槽から採油し、その試料油の分析結果で評価しました。分析の結果、全てのデータが良好であり、＃Gで発生したようなパイロットバルブの動作不良が発生するような状況にはないことが確認できました。は良好と判断します。粘度は良好と判断します。粘度はmm/sと新油値mm/sに比較して、粘度変化率は-％で、当社推奨の管理限界値である±％以内にあり、良好と判断します。水分は良好と判断します。水分はと当社推奨の管理限界値の以下であり、良好と判断します。全酸価は良好と判断します。全酸価は.mgKOH/gと新油値.mgKOH/gに比較して変化はなく、良好と判断します。IRの結果、良好と判断します。IRの結果、油劣化の兆候を示すカルボン酸の吸収が確認されていないことから、良好と判断します。RBOTの結果、良好と判断します。RBOTはminと当社推奨の管理限界値のmin以上であり、良好と判断します。は良好と判断します。計数汚染度は良好と判断します。計数汚染度はNAS級と当社推奨の管理限界値のNAS級以内であり、良好と判断します。重量汚染度は良好と判断します。重量汚染度は.mg/mlと当社推奨の管理限界値のmg/ml以内であり、良好と判断します。機器の潤滑状態機器の潤滑状態は正常と判断します。SOAPの結果は良好です。SOAPの結果、油の添加剤成分であるリンがppm、バリウムがppm、外部から混入したナトリウムがppm検出されました。D－SOAPの結果は良好です。D－SOAPの結果、油の添加剤成分であるバリウムが、外部から混入したカルシウムが、ナトリウムが検出されました。フェログラフィーの結果は良好です。異常摩耗の早期発見パラメータであるフェログラフィーのIs値がのマイナス乗と良好の範囲にあり、潤滑状態は良好と判断します。
報告№103-6131 報告№103-6131 | 分析№103-02411 分析№103-02411 | 103-02411 | 結論メタルの摩耗が確認されました。年月以降、メタルの更新や手入れがなく、且つ、更油や新油の補充が無かったとすると、メタルの表面は、摩耗が進行し、鏡面状態になっていると考えられました。粘度は良好と判断します。粘度はmm/sと非常に良好の範囲にありました。水分は良好と判断します。水分はと非常に良好の範囲にありました。全酸価は良好と判断します。全酸価は.mgKOH/gと非常に良好の範囲にありました。RBOTは良好と判断します。RBOTはminと非常に良好の範囲にありました。計数汚染度は、良好の範囲にあるものの、前年度に比較してランク上昇していました。計数汚染度は、NAS級と前年度濾過後のNAS級に比較して、約年ヶ月間でランク上昇しました。重量汚染度は.mg/mlと非常に良好の範囲にありました。重量汚染度は.mg/mlと非常に良好の範囲にありました。機器の潤滑状態メタルの摩耗が確認されました。年月以降、メタルの更新や手入れがなく、且つ、更油や新油の補充が無かったとすると、メタルの表面は、摩耗が進行し、鏡面状態になっていると考えられました。油中の金属粒子濃度を分析するSOAP及びD-SOAPの結果、軸受メタルの摩耗により発生したと考えられる錫がSOAPでppm、D－SOAPが検出されていました。但し、本軸受油は、毎年濾過を実施しており、メタルの摩耗量を検討する場合は濃度補正を行う必要があります。錫濃度を補正した結果を別表に示します。この結果から、年月以降更油を実施していなければ、ppmになっていたと考えられることが出来ます。この補正後の錫濃度ppmと油量リットルから摩耗量を下式により計算しました。 ・式 cmとなります。従いまして、下図のような体積をもつ金属片が摩耗した計算となります。この体積cmを軸受メタルの摩耗面積で割りますと平均的な摩耗深さとなります。この摩耗面積は当社の経験によれば、スラストメタル面積の約分の程度となることが確認されています。本軸軸受枚あたりの摩耗面積がcmで、パッド枚数枚から総摩耗面積を計算するとcmとなります。摩耗体積cmとそう摩耗面積cmから平均的な摩耗深さを求めるとμmとなります。スラストメタルの表面粗さをRmaxμmとしますと既にスラストメタル表面は摩耗が進行し鏡面状態になっていると考えられました。尚、採油後にオーバーホールを実施し、油を取り替えていますので、本データは参考値とお考え下さい。
報告№107-6588 報告№107-6593 | 分析№107-02904 分析№107-03017 | 107-03017 | 初期試験を実施した結果、摩耗の安定が確認され、潤滑油も継続使用可能と判断します。これらのことは、前回に比較して、計数汚染度は等級に変化はなく、SOAP／D-SOAPの鉄および錫、銅濃度に変化がないこと異常摩耗の早期発見パラメータであるフェログラフィーのIs値がの乗と良好の範囲にあること以上のことから判断しました。
報告№109-09501 報告№109-09501 | 分析№109-003084 分析№109-003084 | 109-003084 | 、汚染、潤滑状態は良好と判断します。潤滑油および軸受は継続使用可能な状態にあると判断します。≪状態監視とパラメータ≫分析の目的および各分析のパラメータは以下の通りです。特性低下目的：油の分析結果から、や劣化傾向ならびに添加剤の消耗程度、残存寿命などを確認する。粘度JISK全酸価JISK赤外線吸収スペクトルJISK酸化安定度試験JISK汚染目的：油の分析結果から、砂塵あるいは水・異種油などによるや、異物混入の有無を確認する。水分JISK計数汚染度JISB重量汚染度JISB光学顕微鏡観察摩耗目的：油中の摩耗粒子を分析する事により、回転・摺動部の潤滑状態、摩耗劣化の程度、余寿命などを解析する。摩耗診断電子顕微鏡観察JISKX線マイクロアナリシス油中金属濃度）JISK≪分析結果≫特性低下粘度：良好粘度値mm/sの新油値mm/sに対する変化率は+％であり、当社推奨の管理限界値±％以内に留まっています。全酸価：良好全酸価.mgKOH/gは新油値の.mgKOH/gに比較し変化はないことから問題は無いと判断します。赤外線吸収スペクトル：良好酸化安定度試験：良好酸化安定度試験の結果、数値minは当社推奨の管理限界値min以上に留まっており、現時点での使用は可能と判断します。汚染水分：良好水分値.ppmは当社推奨の管理限界値以内に留まっています。計数汚染度：良好計数汚染度はNAS級と当社推奨の管理限界値NAS級以内にあります。重量汚染度：良好重量汚染度はmg/mlと当社推奨の管理限界値mg/ml以内にあります。光学顕微鏡観察：良好光学顕微鏡写真は捕捉された汚染物の量は少なく、スラッジは確認されませんでした。摩耗摩耗診断：良好摩耗診断の結果、異常摩耗の早期発見パラメータであるIs値がのマイナス乗と良好の範囲にあることから、潤滑状態は正常と判断します。電子顕微鏡観察・X線マイクロアナリシス：今回は実施していません。油中金属濃度：良好油中金属濃度の結果、油の添加剤成分として含まれている場合があるリン、外部から混入したと思われるナトリウムが検出されたものの微量であることから、良好と判断します。
報告№108-0075 報告№108-0089 | 分析№108-00429 分析№108-00506 | 108-00506 | 分析の結果、前回に比較して、シリンダ内部などの摺動面の摩耗進行が確認されました。今後更に摩耗が進行することが懸念されるため、ヶ月後に再度分析を実施し、汚染度および摩耗の進行状況を確認することを推奨します。一方、を示す粘度、水分、全酸価、IRの各データが良好であることから、この油は継続使用可能と判断します。これらのことは、前回に比較して計数汚染度がNAS級からNAS級にランク増加し、やや高い値であること異常摩耗の早期発見パラメータであるフェログラフィーのIs値がの乗とやや高く、摩耗粒子の形態観察でμm未満の鉄系摩耗粒子、金属接触が厳しい場合に発生するシビア粒子がやや多く観察されたことD－SOAPの鉄がからに上昇していたこと以上のことから判断しました。
報告№108-5071 報告№111-00598 | 分析№108-02721 分析№111-002826 | 111-002826 | 潤滑油は継続使用可能な状態にあると判断します。但し、消泡性能が低下していることから、以下の対策を推奨します。追加分析消泡性能が低下した場合、ギヤ歯面での油膜形成に影響が出て摩耗が進展することがありますので、フェログラフィーおよびSOAP-Tを追加して摩耗により発生する油中金属濃度や潤滑状態を確認することを推奨します。泡立ち試験泡立ち試験の結果は、一般的には消泡性能が低下していると判断できる値の-でしたが、前回同様に新油値の-であるのに比較して高い値であったことから、消泡性能が低下していることが分かりました。今後の使用状況によっては油の酸化劣化が進行したり、ギヤ歯面およびベアリング軌道面で油膜切れが発生したりする場合があるため、消泡剤の添加による消泡性能の改善など何らかの対応が必要になると思われます。分析結果泡立ち試験の結果、消泡性能が低下していました。粘度粘度はmm/sと新油値mm/sに比較して、粘度変化率は-％で、当社推奨の管理限界値である±％以内にあり、良好と判断します。泡立ち試験泡立ち試験は-と新油値に比較して高い値でした。水分はppmと当社推奨の管理限界値の以下であり、良好と判断します。全酸価全酸価は.mgKOH/gと新油値.mgKOH/gに比較して高いものの、IRの結果で油劣化の兆候を示すカルボン酸の吸収が確認されていないことから、良好と判断します。
報告№109-09136 報告№112-00368 | 分析№109-001160 分析№112-001542 | 112-001542_date130129 | ポンプ軸受とグリースは、継続使用可能な状態であるため、分解点検の必要はないと判断します。新グリースとの比較による評価グリースの物理的性状を示すちょう度、滴点、酸価のデータは新グリースデータを基準として評価しています。今回はグリース名が不明であったため判断できませんでしたが、今後評価する場合は、使用している新グリースを同時に分析することをご検討下さい。余寿命評価余寿命は、転がり軸受の場合、当社の経験からIs値が指数関数的に上昇していくことが確認されています。しかし、グリースは、潤滑油に比較して流動性が低いことから潤滑部で発生したすべての摩耗粒子が試料中に入っていないことがあり定量評価は困難であるため、Is値からは余寿命を予測することは出来ませんでした。はフェログラフィーおよびSOAP-Tの結果から総合的に判断した結果、正常な状態にあると考えられます。フェログラフィー【定性分析：摩耗粒子および摩耗形態観察】分析結果から比較的多く観察された粒子は、以下の通りでした。正常な摩耗粒子・潤滑状態が正常なマイルド摩耗により発生。Iカップリング発光分光分析【SOAP-T】検出された金属元素から発生箇所を推定すると、以下の通りでした。鉄、鉛、アンチモン・軸受等リン、亜鉛、カルシウム、ナトリウム、アンチモン・添加剤、増ちょう剤、外部混入異物アンチモンが比較的高い値でした。転がり軸受の保持器などの摩耗やグリースの添加剤成分と推定されます。グリースの物理的性状新グリースとの比較による評価が必要です。ちょう度ちょう度はでした。グリース名が不明なため判定することが出来ませんでした。滴点滴点はでした。グリース名が不明なため判定することが出来ませんでした。酸価はmgKOH/gでした。IRで油劣化の兆候を示すカルボン酸の吸収が確認されていないことから、良好と判断します。水分グリースの水分濃度は一般的に.～％が適正であり、本試料の水分はppmであることから、良好の範囲にあると判断します。IRIRチャートの結果、油劣化の兆候を示すカルボン酸の吸収が確認されていないことから、良好と判断します。
報告№108-0411 報告№110-00405 | 分析№108-02744 分析№110-001850 | 110-001850 | 潤滑油および軸受は継続使用可能な状態にあるものの、外部混入異物が比較的多く観察されたため、以下の対策を推奨します。今回観察された摩耗粒子は非常に少なく、外部混入異物が非常に多く確認されました。廃油量が不足した可能性がありますので、今後採油を実施する際には、廃油量を今回の～倍程度にすることを推奨します。分析結果は良好と判断します。粘度粘度はmm/sと新油値mm/sに比較して、粘度変化率は-.％で、当社推奨の管理限界値である±％以内にあり、良好と判断します。水分はppmと当社推奨の管理限界値の以下であり、良好と判断します。全酸価全酸価は.mgKOH/gと新油値.mgKOH/g以下にあり、良好と判断します。IRIRの結果、油劣化の兆候を示すカルボン酸の吸収が確認されていないことから、良好と判断します。RBOTRBOTはminと当社推奨の管理限界値のmin以上であり、良好と判断します。計数汚染度は当社推奨の管理限界値に到達していました。計数汚染度計数汚染度はNAS級と当社推奨の管理限界値のNAS級に到達していました。重量汚染度は.mg/mlと当社推奨の管理限界値のmg/ml以内であり、良好と判断します。機器の潤滑状態摩耗粒子の形態観察で外部から混入したと思われる鉄錆、砂、樹脂等が比較的多く観察されました。SOAPSOAPの結果、油の添加剤成分であるリンがppm、バリウムがppm、外部から混入したと思われるケイ素がppm検出されました。軸受の摩耗を示す錫が検出されていないことから、良好と判断します。D－SOAPD－SOAPの結果、鉄が、銅が、油の添加剤成分であるバリウムが、外部から混入したと思われる亜鉛、カルシウムが共に検出されました。軸受の摩耗を示す錫が検出されていないことから、良好と判断します。フェログラフィー異常摩耗の早期発見パラメータであるフェログラフィーのIs値が×の乗とやや高い範囲にあり、摩耗粒子の形態観察で外部から混入したと思われる鉄錆、砂、樹脂等が比較的多く観察されました。
報告№109-09094 報告№112-00124 | 分析№109-000870 分析№112-000486 | 112-000486_date121122 | 潤滑油および軸受は継続使用可能な状態にあると判断します。はフェログラフィーおよびSOAP-Tの結果から総合的に判断した結果、正常な状態にあると考えられます。フェログラフィー【定量分析：Is値】Is値は異常摩耗の早期発見パラメータのつで、摩耗粒子を定量化するために用います。今回のIs値はのマイナス乗と低い値でした。フェログラフィー【定性分析：摩耗粒子および摩耗形態観察】分析結果から比較的多く観察された粒子は、以下の通りでした。正常な摩耗粒子・潤滑状態が正常なマイルド摩耗により発生。Iカップリング発光分光分析【SOAP-T】検出された金属元素から発生箇所を推定すると、以下の通りでした。カルシウム、ナトリウム・外部混入異物．計数汚染度、重量汚染度は共に良好でした。．粘度、水分、酸価、IR、RBOTの各データは良好でした。尚、RBOTがminと管理基本値の.minに比較して.min減少していました。このまま継続使用した場合、この減少傾向から限界値に到達するのは、別紙図RBOTの減少傾向に示すように年月と推定されました。残りの継続使用期間は、約年ヶ月であると予測されます。≪状態監視とパラメータ≫分析の目的および各分析のパラメータは以下の通りです。特性低下目的：油の分析結果から、や劣化傾向ならびに添加剤の消耗程度、残存寿命などを確認する。粘度JISK酸価JISK赤外線吸収スペクトルJISK酸化安定度試験JISK汚染目的：油の分析結果から、砂塵あるいは水・異種油などによるや、異物混入の有無を確認する。水分JISK計数汚染度JISB重量汚染度JISB光学顕微鏡観察摩耗目的：油中の摩耗粒子を分析する事により、回転・摺動部の潤滑状態、摩耗劣化の程度、余寿命などを解析する。摩耗診断電子顕微鏡観察JISKX線マイクロアナリシス油中金属濃度JISK≪分析結果≫特性低下粘度：良好粘度値mm/sの管理基本値mm/sに対する変化率は-.％であり、○○管理限界値±％以内に留まっています。酸価：良好酸価.mgKOH/gは管理基本値の.mgKOH/g以内にあることから、問題は無いと判断します。赤外線吸収スペクトル：良好酸化安定度試験：良好酸化安定度試験の結果、数値minは○○管理限界値min以上に留まっており、現時点での使用は可能と判断します。汚染水分：良好水分値.ppmは○○管理限界値以内に留まっています。計数汚染度：良好計数汚染度はNAS級と当社推奨の管理限界値NAS級以内にあります。重量汚染度：良好重量汚染度は.mg/mlと当社推奨の管理限界値mg/ml以内にあります。光学顕微鏡観察：良好光学顕微鏡写真は捕捉された汚染物の量は少なく、スラッジは確認されませんでした。摩耗摩耗診断：良好摩耗診断の結果、異常摩耗の早期発見パラメータであるIs値がのマイナス乗と良好の範囲にあることから、潤滑状態は正常と判断します。電子顕微鏡観察・X線マイクロアナリシス：今回は実施していません。油中金属濃度：良好油中金属濃度の結果、外部から混入したと思われるカルシウム、ナトリウムが検出されたものの、良好と判断します。
報告№107-0366 報告№108-0106 | 分析№107-01900 分析№108-00591 | 108-00591 | 濾過前の試料油を分析した結果、摩耗粒子の形態観察でμm未満のラビング粒子が多く観察されました。D－SOAPの結果、前回に比較して鉄がから.pmに増加していました。主にサーボシリンダ内壁やポンプ内部で摩耗が進行している可能性が考えられます。現在のところ、NAS級と良好の範囲にありますが、このまま摩耗が進行し汚染度が上昇した場合、バルブ類の動作障害やフィルタの目詰まり等が発生することが懸念されます。これらの障害発生に対する弊害を勘案の上、ヶ月以内に再度分析を実施し、摩耗および汚染の状態を確認することを推奨します。
報告№106-6102 報告№106-0447 | 分析№106-02223 分析№106-02559 | 106-02559 | トライボ診断の結果、前回更油からヶ月間、転がり軸受寿命の指標を示すフレーキングは確認されておらず、本軸受は継続使用可能な状態にあると判断します。但し、重量汚染度が当社推奨の管理限界値を超えていました。D－SOAPの結果で亜鉛、カルシウムが検出され、フィルタ写真で灰色の固形物が見られたことから、汚染度が高い原因は、スラッジと外部から混入したと思われる異物が混合したものと推定されました。現在のところ、異物混入により発生した切削粒子がわずかに見える程度で摩耗への大きな影響は確認されず継続使用可能と判断しますが、今後この固形物が軸受軌道面に噛み込み油膜切れによる摩耗が進行することが懸念されるため、安全をみて濾過を実施されることを推奨します。尚、IRの結果で無添加タービン油であるJOMOタービンには含まれていない酸化防止剤の吸収が確認されており、油名が間違っている可能性がありますので、油名をご確認下さい。これらのことは、重量汚染度がmg/mlと当社推奨の管理限界値を超えていたことD－SOAPの結果、亜鉛、カルシウムが検出されたことフィルタ写真で灰色の固形物が見られたこと以上のことから判断しました。振動データについて今回、貴社から提供された振動データグラフから詳細な値の読み取りを行うことを試みましたが、読み取りは困難であり、また、周波数解析が実施されていないこと、および、測定位置が具体的に分からないため、振動解析による詳細な検討を行うことはできませんでした。但し、ベアリング損傷のパラメータとなる振動加速は、比較的低く継続使用可能な状況にあると判断します。
報告№107-6544 報告№107-6544 | 分析№107-01365 分析№107-01365 | 107-01365 | トライボ診断の結果、泡立ち試験を除く項目は良好でした。泡立ち試験の結果は、一般的には消泡性能が低くいと判断できる値の-ですが、新油値の-と同レベルにあったため、正常と判断できました。潤滑状態指数はのマイナス乗で、観察された摩耗粒子がμm以下の小さな摩耗粒子が支配的であり、濾過設備のない機器であれば良好な潤滑状態にあると判断できます。但し、潤滑油の摩耗粒子はインラインフィルタに捕捉され、異常な摩耗状態が発生したとしても正常な潤滑状態にあると誤認してしまう可能性があります。フィルタの捕捉の影響による誤認を避けるため、今後の診断に当たっては、これまでの採油箇所に加え、インラインフィルタやオフラインフィルタの捕捉物も分析し、その結果から潤滑状態を評価することを推奨します。尚、フィルタ捕捉物の分析を実施する際には、フィルタ流量、フィルタ使用時間、主機稼働時間などの追加情報が必要です。泡立ち試験の結果、消泡性能が低いと判断できる値であるものの、新油と同レベルにありました。粘度は良好。粘度はmm/sと新油値mm/sに比較して、粘度変化率は-％で、当社推奨の管理限界値である±％以内にあり、良好と判断します。粘度は.mm/sでした。粘度は.mm/sでした。粘度指数はでした。粘度指数はでした。泡立ち試験は-でした。泡立ち試験は-と新油と同レベルにあり、消泡性能が新油と同レベルにあることが確認されました水分は良好。水分はppmと当社推奨の管理限界値の以下であり、良好と判断します。全酸価は良好。全酸価はmgKOH/gと新油値mgKOH/g以内であり、良好と判断します。機器の潤滑状態精密な濾過設備がない機器であれば、潤滑状態指数は正常の範囲にあると判断します。潤滑状態指数は正常の範囲にあると判断します。異常摩耗の早期発見パラメータである潤滑状態指数がのマイナス乗と、精密な濾過設備がない機器であれば、潤滑状態指数は正常の範囲にあると判断します。
報告№107-4530 報告№107-0347 | 分析№107-01164 分析№107-01825 | 107-01825 | 濾過前の試料油を分析した結果、全てのデータが良好でした。尚、RBOTが前回に比較し、min上昇していました。RBOTが上昇した要因は、更油、補給を実施した仮設タンクで他の軸受油および圧油と混合して濾過を実施した濾過機配管内や仮設タンクなどに油が残留していた以上のことが考えられました。お客様からの情報および採油状況によると、およびではないことから、の可能性が考えられました。今後は、今回のRBOT値によりデータ管理を行います。
報告№109-09136 報告№111-00411 | 分析№109-001160 分析№111-001951 | 111-001951 | 更油からの使用時間をもとに潤滑油の余寿命を評価したところ、潤滑油は次回定検まで使用可能と判断できました。次回定検時に更油を実施しない場合は、酸化安定度を知るための分析を実施し、余寿命を確認することを推奨します。酸化安定度はminであり、当社推奨の管理限界値のmin以上であることから、良好と判断します。
報告№109-09253 報告№109-09253 | 分析№109-001888 分析№109-001888 | 109-001888 | 潤滑油は継続使用可能であり、潤滑状態も正常と判断します。今後、採油を実施される場合は、外部からの影響を避けるために、運転中及び停止直後に油層中層部から直接採油を実施されることを推奨します。尚、油槽中層部から採油が実施出来ない場合は、採油前の廃油量を～倍程度に増量することを併せて推奨します。は良好と判断します。粘度は良好と判断します。粘度はmm/sと新油値mm/sに比較して、粘度変化率は+％で、当社推奨の管理限界値である±％以内にあり、良好と判断します。水分は良好と判断します。水分はと当社推奨の管理限界値の以下であり、良好と判断します。全酸価は良好と判断します。全酸価は.mgKOH/gと新油値.mgKOH/gに変化はないことから、良好と判断します。IRの結果、良好と判断します。IRの結果、油劣化の兆候を示すカルボン酸の吸収が確認されていないことから、良好と判断します。RBOTの結果、良好と判断します。RBOTはminと当社推奨の管理限界値のmin以上であり、良好と判断します。は良好と判断します。計数汚染度は良好と判断します。計数汚染度はNAS級と当社推奨の管理限界値のNAS級以内にあり、良好と判断します。重量汚染度は良好と判断します。重量汚染度は.mg/mlと当社推奨の管理限界値のmg/ml以内にあり、良好と判断します。機器の潤滑状態フェログラフィーの結果、外部から混入したと思われる鉄錆、砂等がやや多く観察されています。SOAPの結果は良好です。SOAPの結果、油の添加剤成分であるリンがppm、外部から混入したと思われるナトリウムがppm検出されています。D－SOAPの結果は良好です。D－SOAPの結果、外部から混入したと思われるカルシウム、ナトリウムが共に検出されています。フェログラフィーの結果、外部から混入したと思われる鉄錆、砂等がやや多く観察されています。異常摩耗の早期発見パラメータであるフェログラフィーのIs値がと良好の範囲にあるものの、摩耗粒子の形態観察の結果、外部から混入したと思われる鉄錆、砂等がやや多く観察されています。
報告№109-09136 報告№111-00149 | 分析№109-001160 分析№111-000732 | 111-000732 | 酸化安定度は、新油値に比較して大きな値であり減少傾向は確認されませんでした。更油から今回採油までのヶ月間で酸化防止剤の消耗は確認されていないことから、使用条件が同様であれば定検周期のヶ月は使用できる可能性が高いと判断します。次回定検時に更油を実施しない場合は、酸化安定度を知るための分析を実施し、余寿命を確認することを推奨します。酸化安定度はminであり、当社推奨の管理限界値のmin以上であることから、良好と判断します。
|  | 112-002378 | フェログラフィーおよびSOAP-Tの結果から総合的に判断した結果、傾向管理が必要な状態にあると考えられます。フェログラフィー【定量分析：Is値】Is値は異常摩耗の早期発見パラメータのつで、摩耗粒子を定量化するために用います。今回のIs値はの乗とやや高い値でした。フェログラフィー【定性分析：摩耗粒子および摩耗形態観察】分析結果から比較的多く観察された粒子は、以下の通りでした。正常な摩耗粒子・潤滑状態が正常なマイルド摩耗により発生。切削粒子・異物や金属表面の微小突起による切削摩耗により発生。シビア粒子・潤滑状態がやや厳しい凝着摩耗により発生。金属潤滑部が局部的に油膜切れを起していると考えられます。フリクションポリマ・局部的に高圧・高温となる場合に発生。観察された摩耗粒子の中でも切削粒子、フリクションポリマは、注意が必要です。切削摩耗は、他の摩耗形態に比較して摩耗進行速度が速く注意が必要で、定期的なトライボ診断による状態監視が必要と考えます。切削摩耗の原因となる混入異物が残留している場合、この異物により切削摩耗が継続して発生する可能性があります。フリクションポリマは、潤滑油が摺動面に押し込められ高圧状態になると同時に、圧縮熱により高温状態になった結果、基油自身が重合反応を起こし生成することが知られています。そのため、高圧高温状態の解消がなされなければ、潤滑油の劣化が進行し、粘度上昇に因る潤滑異常に進展する場合があります。Iカップリング発光分光分析【SOAP-T】検出された金属元素から発生箇所を推定すると、以下の通りでした。鉄、ニッケル、錫・エンジン部品リン、亜鉛、カルシウム・添加剤ナトリウム・外部混入異物メタルの摩耗SOAP-Tで軸受メタルの主成分である錫がppm検出されました。潤滑状態が直ちに異常にならないと思われますが、メタル成分が検出されていることからメタルの一部に油膜切れが発生していることの証です。一般に排水機場の稼働率は低稼働率であり、起動停止回数が多い傾向にあるため、本機のメタル成分の増加要因は起動停止時に油膜切れが生じて発生していると推定されます。一定期間経過後に再分析し、傾向監視によるメタルの摩耗状態を確認する必要があると思われます。．粘度、水分、酸価、塩基価の各データは良好でした。
報告№109-09136 報告№113-00042 | 分析№109-001160 分析№113-000128 | 113-000128 | 潤滑油は継続使用可能な状態にあると判断します。新油との比較による評価を示す粘度、酸価、泡立ち試験のデータは新油データを基準として評価しています。今後評価する場合は、使用している新油を同時に分析することをご検討下さい。分析結果粘度粘度は.mm/sとISOVGの粘度グレード規定内にあり、良好と判断します。泡立ち試験泡立ち試験は-でした。新油データが無いため、評価はできませんでした。水分はppmと当社推奨の管理限界値の以下であり、良好と判断します。酸価は.mgKOH/gでした。IRの結果で油劣化の兆候を示すカルボン酸の吸収が確認されていないことから、良好と判断します。
報告№109-09136 報告№109-09143 | 分析№109-001160 分析№109-001174 | 109-001174 | 分析の結果、本軸受は摩耗の発生は確認されているものの、目視で確認できるサイズのフレーキングが発生している可能性は小さく、継続使用可能な状態にあると判断します。これらのことは、異常摩耗の早期発見パラメータであるフェログラフィーのIs値がの乗とやや高いものの、ベアリング軌道面から発生した摩耗粒子はマイルドな状態で発生した摩耗粒子であり、潤滑状態は良好な状態で進行していると考えられること鉄濃度から計算したフレーキングの発生面積が内輪軌道面の面積の凡そ％であること以上のことから判断しています。
報告№108-0227 報告№110-00555 | 分析№108-01664 分析№110-002481 | 110-002481 | 金属元素と濃度の分析は、試料油を以上の高温で発光させ、その光を分光器で分光し、分光によって得られた光の強度と金属固有の波長とから元素を特定するIカップリング発光分光分析法）を用います。また摩耗状態は、SOAPにより求めた金属成分と濃度にフェログラフィー法による摩耗粒子分析とを加味して総合的に評価しますが、摩擦面の摩耗機構と摩耗状態の判断は摩耗粒子の形態と、異常摩耗の早期発見パラメータであるIs値により判断します。Iカップリング発光分光分析供試のギヤ油を分析した結果、検出された金属は、SOAPの結果表に示すように、鉄、銅、アンチモン、リン、亜鉛、カルシウム、アルミニウム、ナトリウムでした。これら検出された金属元素から発生箇所を推定すると、鉄、銅、アンチモン・ギヤ歯面、軸受等リン・オイル添加剤亜鉛、カルシウム、アルミニウム、ナトリウム・外部混入異物であると思われます。このうち、機械部品が摩耗したと思われる元素はのグループです。フェログラフィー摩耗粒子分析結果から観察された粒子は、繰返し応力を受けて発生する疲労摩耗粒子、油膜切れにより発生した帯状の摩耗粒子が確認されました。潤滑状態と摩耗形態異常摩耗の早期発見パラメータとして摩耗粒子を定量化して評価するフェログラフィーのIs値は、潤滑状態が正常なの乗となっていました。これらの結果から、本減速機の潤滑部では、疲労による疲労摩耗と油膜切れにより発生する凝着摩耗が発生していることが分かりました。また、摩耗粒子の形状から、ギヤ歯面には線状痕が発生していると推定されました。バックラッシ減速機の構造から、最も負荷が大きく、摩耗が進行しやすい箇所をかさ歯車と推定し、歯幅と本使用油の使用期間が不明であったため、歯幅をmm、使用期間を年と仮定して、この部分のバックラッシを求めました。分析結果から得られたデータを使用して求めたバックラッシは、減速機に摩耗が集中していたと仮定した場合、初期値からμm増加したものと推定されました。バックラッシ増加分の上限値は、メーカにより差異はあるものの、当社の推奨するバックラッシは一般に推奨されるμmを管理目安にしており、今回のデータはこの値に比較して十分に小さいことから、本歯車は継続使用可能な状態にあると判断します。歯幅と使用期間を仮定して求めたバックラッシの増加量は、この仮定が実際と一致していたとすると、ギヤ歯面において深さ方向にμm摩耗したと考えることができ、ギヤ歯面は相当荒れていると考えられます。摩耗粒子の形態から確認された摩耗形態からギヤ歯面では線状痕が発生していると推定されます。計数汚染度は当社推奨の管理限界値を超えていました。フィルタ表面の異物観察で表面が茶褐色で金属片が観察されたことから、汚染度が高い要因は、スラッジと摩耗によるものと思われます。水分は、.ppmと当社推奨の管理限界値の以下であり良好と判断します。粘度、全酸価、IRの各データは良好でした。但し、提供していただいた新油と本試料油をIRで比較した結果、本試料油は新油とスペクトルが一致していなかったため、当社にあるダフニースーパーギヤLWの新油と比較して評価しました。なお、ご提供いただいた新油が間違っている可能性がありますので、再度油名を確認下さい。摩耗粒子の形態観察の結果およびバックラッシの増加量の計算結果より、ギヤ歯面ではやや厳しい金属接触が発生し、摩耗が進行していることが確認されました。しかし、バックラッシの増加量は比較的小さく継続使用可能な状態にあることが確認されました。また、を示す粘度、全酸価、IRの各データが良好であることから、本使用油は継続使用可能と判断します。なお、今後も減速機の摩耗状態を監視しながら、最適な管理を進めるため、以下の対応を検討されることを推奨します。定期的な分析今後も摩耗の進行を監視するため、定期的に分析を実施し、摩耗の進行状況を確認することを推奨します。バックラッシによる評価トライボ診断では、バックラッシの増加量を分析結果から計算できますので、歯幅と使用油の使用期間をお知らせ下さい。計算結果をご報告いたします。また、使用開始からの累積稼働時間や累積起動停止回数、使用油開始からの稼働時間や起動停止回数の情報があれば、より正確に摩耗体積を求めることができ、さらには摩耗速度の評価が可能になりますので、可能であればご提供下さい。新油の油名確認提供していただいた新油は、ダフニースーパーギヤLWではないと思われますので、再度油名をご確認下さい。
報告№109-09136 報告№113-00548 | 分析№109-001160 分析№113-002340 | 113-002340 | 潤滑油は継続使用可能な状態にあると判断します。粘度、全酸価、IR、RBOTの各データは正常であることから、潤滑は良好と判断します。尚、別紙RBOTの減少傾向から油の余寿命を求めた結果、対象の潤滑油は直近の更油から起算して年月まで使用可能であると推定できます。水分は良好と判断します。
報告№103-0077 | 分析№103-00813 | 103-00813 | 分析の結果、前回に比較して、重量汚染度、フェログラフィーのIs値が減少していたことから、摩耗は安定していると判断します。これらのことは、水分が、､ppmからppmに減少し、重量汚染度が、mg/mlから.mg/mlにmg/ml減少しており、異常摩耗の早期発見パラメータであるIs値が、の乗からに桁減少していたことから判断しました。
報告№109-09136 報告№112-00560 | 分析№109-001160 分析№112-002299 | 112-002299 | グリースおよび対象機器は継続使用可能な状態にあると判断します。但し、今後も摩耗の進行を監視するため、以下の対策を推奨します。定期的な分析今後懸念される凝着摩耗の進行を監視するため、定期的に分析を実施することを推奨します。はフェログラフィーの結果から判断した結果、正常な状態にあると考えられます。フェログラフィー【定性分析：摩耗粒子および摩耗形態観察】分析結果から比較的多く観察された粒子は、以下の通りでした。正常な摩耗粒子・潤滑状態が正常なマイルド摩耗により発生。シビア粒子・潤滑状態がやや厳しい凝着摩耗により発生。金属接触が厳しく、且つ、高い摩擦熱が発生していると考えられます。グリースの物理的性状は良好と判断します。酸価、IR本試料のグリース名が不明なことから、酸価の評価はできませんでしたが、IRの結果で油劣化の兆候を示すカルボン酸の吸収が確認されていないことから、良好と判断します。
報告№109-09249 報告№110-00306 | 分析№109-001747 分析№110-001365 | 110-001365 | 油中金属の分析は、試料油を以上の高温で発光させた光を分光器で分光し、金属固有の波長から元素を特定するとともに、光の強度から濃度を求めるIカップリング発光分光分析法を用います。また摩耗状態は、SOAP法により求めた金属成分と濃度に、フェログラフィー法による早期発見パラメータであるIs値と摩耗粒子分析とを加味し、さらに摩耗粒子の形態により摩擦面で発生している摩耗機構を推定して総合的に判断します。Iカップリング発光分光分析供試の圧縮機油を分析した結果、検出された金属は油中金属元素の結果表に示すように、鉄、ニッケル、リン、亜鉛、カルシウム、ナトリウムでした。これら検出された金属元素から発生箇所を推定すると、鉄、ニッケル・軸受等リン、亜鉛、カルシウム・オイル添加剤ナトリウム・外部混入異物であると思われます。このうち、機械部品が摩耗したと思われる元素はのグループです。フェログラフィー摩耗粒子分析結果から観察された粒子は、潤滑状態が正常な場合に発生する摩耗粒子でした。潤滑状態と摩耗形態異常摩耗の早期発見パラメータとして摩耗粒子を定量化して評価するフェログラフィーのIs値は、潤滑状態がやや厳しいの乗となっていました。摩耗粒子の観察結果から潤滑部では正常な潤滑状態であるマイルド摩耗が発生していることが分かりました。水分、汚染粒子数、汚染度物重量の各データは良好でした。粘度、全酸価、酸化安定度、有機物・有機化合物の各データは良好でした。ドレンから機器停止中に採取されているにもかかわらず、データが良好であることから、潤滑油および対象設備は継続使用可能な状態にあると判断します。なお、摩耗の発生が若干確認されたことから、以下の対策を推奨します。定期的な分析今後、摩耗の進行を監視するため、定期的に分析を実施することを推奨します。分析結果特性低下特性低下に係るパラメータの分析結果は良好と判断します。粘度粘度はmm/sと新油値mm/sに対する粘度変化率は+％で、当社推奨の管理限界値である±％以内にあり、良好と判断します。全酸価コンプレッサー油の全酸価は、油メーカによって初期値が違うため統一した管理基準を設定するのが困難であることから、当社では管理限界値を設定しておらず、新油分析値との比較及び他の分析項目の結果より全酸価の状態判断を行います。その結果、全酸価は.mgKOH/gと新油値.mgKOH/g以内にあることから、良好と判断します。酸化安定度酸化安定度はminであり、当社推奨の管理限界値のmin以上であることから良好と判断します。有機物・有機化合物有機物・有機化合物は、IRチャートによる新油分析値との比較の結果、cm-付近に劣化の兆候を示すカルボン酸の吸収が確認されていないことから、良好と判断します。色相はLであり、新油値のLに比較して大きな変化はないことから、良好と判断します。汚染に係るパラメータの分析結果は良好と判断します。水分はppmであり、当社推奨の管理限界値の以下であることから良好と判断します。汚染粒子数はNAS級であり、当社推奨の管理限界値のNAS級以内であることから良好と判断します。汚染度物重量は.mg/mlであり、当社推奨の管理限界値のmg/ml以内であることから良好と判断します。摩耗フェログラフィーによる摩耗粒子の観察の結果、潤滑状態が正常な場合に発生する摩耗粒子が比較的多く観察されました。異常摩耗の早期発見パラメータであるフェログラフィーのIs値がの乗とやや高く、摩耗粒子の形態観察の結果、潤滑状態が正常な場合に発生する摩耗粒子が比較的多く観察されました。金属濃度SOAP法により金属濃度を測定した結果、潤滑箇所で発生する金属接触によって検出される鉄、ニッケルがppm、油の添加剤成分であるリンがppm、亜鉛が、カルシウムがppm、外部から混入したと思われるナトリウムがppm検出されました。金属濃度酸溶解法により金属濃度を測定した結果、潤滑箇所で発生する金属接触によって検出される鉄が、油の添加剤成分であるリンが、カルシウムが検出されました。
報告№106-6089 報告№106-4576 | 分析№106-02363 分析№106-02430 | 106-02430 | 目的潤滑油取り替えのインターバルを延ばせるかを確認する。考察分析の結果、を示す粘度、水分、全酸価、IR、RBOTの各データは良好であることから、この油は継続使用可能と判断できるため、潤滑油の取替えインターバルの延伸化は可能と判断します。一方、ギヤは継続使用可能な状況にあると思われますが、摩耗粒子形態観察で異物の噛み込みにより発生する切削粒子がやや多く観察されました。このことから、発生している摩耗形態は切削摩耗と判断でき、この摩耗は異物が混入していない状態に比較して摩耗進行速度が速く注意が必要です。現在のところ、計数汚染度がNAS級と清浄であるものの、今後更に摩耗が進行することが懸念されるため、ヶ月後に再度分析を実施し、摩耗の進行状況を確認されることを推奨します。これらのことは、を示す粘度、水分、全酸価、IR、RBOTの各データが良好であること異常摩耗の早期発見パラメータであるフェログラフィーのIs値が.と良好の範囲にあるものの、摩耗粒子形態観察の結果、異物の噛み込みにより発生する切削粒子がやや多く観察されたこと以上のことから判断しました。
報告№108-5071 報告№110-00235 | 分析№108-02721 分析№110-000916 | 110-000916 | 前回同様にを示す粘度、水分、全酸価の各データは良好でした。泡立ち試験の結果は、-と新油値が-であるのに比較して高い値となっていたことから、消泡性能が低下していることが分かりました。今後の使用状況によっては油の酸化劣化が進行したり、ギヤ歯面およびベアリング軌道面で油膜切れが発生したりする場合があるため、消泡剤の添加による消泡性能の改善など何らかの対応が必要になると思われます。潤滑油は継続続使用可能な状態にあるものの、今後は障害予防を目的に以下の対策を推奨します。消泡性能が低下した場合、ギヤ歯面での油膜形成に影響が出て摩耗の発生が進展することがあります。今後は消泡性能低下の影響により摩耗が進展する可能性がありますので、フェログラフィーおよびSOAPを追加するとともに、分析周期を短縮して傾向監視を強化することを推奨します。泡立ち試験の結果、消泡性能が低下していることが確認されました。粘度粘度は.mm/sと新油値mm/sに比較して、粘度変化率は+％で、当社推奨の管理限界値である±％以内にあり、良好と判断します。泡立ち試験泡立ち試験は-と新油に比較して高い値でした。水分はppmと当社推奨の管理限界値の以下であり、良好と判断します。全酸価全酸価は.mgKOH/gと新油値.mgKOH/gに比較して高いものの、IRの結果で油劣化の兆候を示すカルボン酸の吸収が確認されていないことから、良好と判断します。
報告№109-09136 報告№111-00790 | 分析№109-001160 分析№111-003923 | 111-003923 | 潤滑油および軸受は継続使用可能な状態にあると判断します。但し、異種油の混入、或いは、油名が違う可能性があるため、以下の対策を推奨します。異種油の混入および油名の確認異種油の混入の有無、油名を再確認することを推奨します。フェログラフィーIs値は異常摩耗の早期発見パラメータのつで、摩耗粒子を定量化するために用います。今回のIs値はのマイナス乗であり、潤滑状態は正常と判断できます。Iカップリング発光分光分析供試の潤滑油を分析した結果、検出された金属元素は、SOAPの結果表に示すように、鉄、ニッケル、錫、リン、ナトリウムでした。検出されたこれらの金属元素から発生箇所を推定すると鉄、ニッケル・軸受等リン・オイル添加剤ナトリウム・外部混入異物であると思われます。このうち、機械部品が摩耗したと思われる元素はのグループです。軸受の余寿命金属元素分析で軸受メタルの主成分である錫が検出されたため、前回と今回の分析結果を基にメタル摩耗の状態を検討しました。検討には、下式で摩耗速度を計算し、その結果から現時点における平均的な摩耗深さを求めました。その結果、摩耗の深さは軸受表面から.μmであると推定できました。y=×-x-.----ここでy:平均的な摩耗深さx:運転時間本軸受がこの摩耗速度で、摩耗の限界に到達する時間、いわゆる限界使用時間を試算すると、軸受の表面粗さをsとした場合の余寿命は約万時間になると推定され、摩耗速度が非常に小さく、良好な潤滑状態が継続しているものと判断できます。計数汚染度、重量汚染度は共に良好でした。IRIRの結果、新油のIRスペクトルと一致しない箇所が確認されました。異種油の混入または油名の誤りなどが考えられます。尚、別紙RBOTの減少傾向から油の余寿命を求めた結果、本試料は直近の更油から起算して稼働日数が年月まで使用可能であることが分かります。
報告№109-09136 報告№111-00470 | 分析№109-001160 分析№111-002179 | 111-002179 | エンジン摺動部は継続使用可能な状態にあると判断します。但し、SOAP-Tのカルシウムが増加していることから、シリンダ内壁や軸受摺動面で摩耗の進行が懸念されるため、以下の対策を推奨します。摩耗の進行を監視するため、定期的に分析を実施し、摩耗の進行状況を確認することを推奨します。フェログラフィー異常摩耗の早期発見パラメータとして摩耗粒子を定量化して評価するフェログラフィーのIs値は、前回のの乗からマイナス乗に低下しており、潤滑状態が安定していることを示していました。摩耗粒子の形態で比較的多く観察された粒子は、潤滑状態が正常な場合に発生する摩耗粒子でした。これらの摩耗粒子が観察された場合、潤滑部で発生している摩耗形態は、正常なマイルド摩耗であることが分かります。Iカップリング発光分光分析供試のディーゼルエンジン油を分析した結果、検出された金属元素は、SOAP-Tの結果表に示すように、鉄、銅、錫、リン、カルシウム、バリウム、アルミニウム、ナトリウム、マグネシウムが検出されました。これらの検出された金属元素から発生箇所を推定すると鉄、銅、錫・エンジン部品カルシウム、マグネシウム・オイル添加剤リン、バリウム、アルミニウム、ナトリウム・外部混入異物であると思われます。このうち、機械部品が摩耗したと思われる元素はのグループです。メタルの摩耗程度SOAP-Tの結果、メインメタルやクランクメタルの主成分である錫が検出されました。.採油の分析後にタンク容量と同程度の補給を実施したことから、.採油時の錫濃度と今回の錫濃度を積算しました。この積算した錫濃度からメタルの摩耗程度を確認しました。確認方法は、下式およびの通りです。錫の摩耗体積＝錫濃度×-×油量×.×÷錫密度・＝×-××.×÷.＝.平均的な摩耗深さ＝摩耗体積÷摩耗面積×・＝.÷×＝計算の結果、摩耗深さはμm摩耗しています。一般的にホワイトメタルのオーバーレイ厚さは、薄くてもμm程度はありますので、これに比較して十分に小さく、良好な状態にあると考えられます。但し、当該ディーゼルエンジンは、潤滑油をタンク容量Lに対して、月平均Lの潤滑油を補給しているとの情報がございますので、直近の更油日をお知らせ下さい。錫濃度を補正して再計算いたします。尚、観察された摩耗形態がマイルド摩耗が支配的であるため可能性としては低いと思われますが、仮にクランクメタルの上メタル個に摩耗が集中したとすると、摩耗深さは.μmとなります。オーバーレイの厚さをμm程度とすると、オーバーレイは既に摩耗していることになります。カルシウムなどの析出SOAP-Tでカルシウムが検出されました。この影響については、別紙カルシウムなどの析出をご覧ください。クロムの摩耗体積SOAP-Tの結果、カム・カムロールの主成分であるクロムの濃度はでした。.採油の分析後にタンク容量と同程度の補給を実施したため、累積濃度はppmとなります。この累積濃度から求めた摩耗体積は.cmになりました。カムおよびカムローラのサイズから摩耗面積が分かれば、摩耗深さを計算することが出来ますので、情報の提供をお願いします。粒度分布粒度分布は.～.μmの範囲にあり、.μmにピークが確認されました。.μm以下の粒子が多いことから、燃焼して発生したすす等であることが分かります。分析結果粒度分布粒度分布は.～.μmの範囲にあり、.μmにピークが確認されました。.μm以下の粒子が多いことから、燃焼して発生したすす等であることが分かります。機器の潤滑状態機器の潤滑状態は良好と判断します。SOAP-TSOAP-Tの結果、銅、油の添加剤成分であるカルシウム、マグネシウム、外部から混入したと思われるリン、ナトリウムが検出されました。SOAP-TSOAP-Tの結果、鉄、錫、油の添加剤成分であるカルシウム、外部から混入したと思われるリン、バリウム、アルミニウム、ナトリウムが検出されました。フェログラフィー異常摩耗の早期発見パラメータであるIs値がのマイナス乗と良好の範囲にあることから、潤滑状態は正常と判断します。
報告№107-0366 報告№108-0142 | 分析№107-01900 分析№108-00918 | 108-00918 | 濾過前の試料油を分析した結果、粘度がmm/sと新油のmm/sに比較して、粘度変化率は+％で、やや不良領域にありました。現在、ISOVGからISOVGに移行しているため異常ではなく、本試料油は継続使用可能と判断します。
報告№103-0159 | 分析№103-01357 | 103-01357 | 濾過前の試料油を分析した結果、軸受摺動面で厳しい金属接触が発生していることが確認されました。Is値がと良好の範囲にあり、直ちに異常ではないものの、今後さらに摩耗が進行することが懸念されるため、ヶ月後に再度分析を実施し、摩耗の進行状況を確認されることを推奨します。これらのことは、異常摩耗の早期発見パラメータであるフェログラフィーのIs値が、と非常に良好の範囲にあるものの、摩耗粒子の形態観察の結果、金属接触が厳しい場合に発生する～μmサイズのシビア粒子、外部から混入した異物が見られたことから判断しました。尚、採油を主機停止中に実施しているため、油槽底部に沈降していた大型の粒子を採取した可能性がありますので、採油前の廃油量を～倍程度に増やしてから再度採油・分析を実施されることを推奨します。
報告№109-09136 報告№113-00251 | 分析№109-001160 分析№113-000943 | 113-000943_date131009 | 分析の結果、グリースは継続使用可能な状態にあると判断します。グリースのちょう度、滴点、酸価、IRの各データは良好でした。
報告№109-09136 報告№113-00462 | 分析№109-001160 分析№113-001891 | 113-001891 | 潤滑油は継続使用可能な状態にあると判断します。粘度、全酸価、IR、RBOTの各データは良好でした。尚、RBOTは、新油値に比較して大きな値であり減少傾向は確認されませんでした。このことから、酸化防止剤の消耗は確認されず、この油は継続使用可能な状態にあると判断できました。水分は良好でした。
報告№102-4081 | 分析№102-03241 | 102-03241 | 分析の結果、ギヤ歯面、転がり軸受軌道面は良好な状態にあると判断します。このことは、計数汚染度がNAS級と非常に清浄であり、SOAPで鉄がppm検出されているものの、D-SOAPでは検出されていないこと、及び異常摩耗の早期発見パラメータであるフェログラフィーのIs値がと良好の範囲にあることから判断しました。尚、を示す粘度、水分、全酸価、IRの各データが良好であることから、この油は継続使用可能と判断します。
報告№109-09136 報告№110-00149 | 分析№109-001160 分析№110-000618 | 110-000618_100701 | ・摩耗状態潤滑油中からはSOAPで銅、錫、D－SOAPで鉄が検出されました。検出された金属は、粒子観察の結果から潤滑状態が正常な場合に発生するマイルド摩耗粒子、金属潤滑部が局部的に油膜切れを起して発生するシビア粒子、局部的に高圧・高温となる場合発生するフリクションポリマでした。これらのことから、潤滑部ではマイルド摩耗凝着摩耗が混在して発生していることが分かりました。異常摩耗の早期発見パラメータであるフェログラフィーのIs値が.と濾過後としては高い値でした。・フリクションポリマ潤滑油は、摺動面で高圧下に押し込められると、圧縮熱が発生し、高圧・高温状態にさらされます。このような条件下では、潤滑油が重合し、フリクションポリマが生成されることが知られています。フリクションポリマが発生するような高圧高温状態が連続的に発生していると、潤滑油は劣化する場合があります。・銅を使用した箇所の溶出・摩耗銅を使用した部分の溶出・摩耗が発生しています。亜鉛系添加剤を使用している潤滑油で銅が検出される場合、潤滑系統内でこれらの金属が亜鉛系添加剤の影響により溶出することが知られています。今回の検出は、この溶出と、摺動面の摩耗との双方によるものと考えられます。今後、別紙鉱油の酸化に対する金属触媒の影響に示すように濃度の増加に伴い酸化速度が速まる可能性があります。・汚染度計数汚染度はNAS級と清浄であったものの、重量汚染度が.mg/mlと当社推奨の管理限界値を超えていました。D－SOAPで油の添加剤成分であるリン、亜鉛が検出され、フィルタ表面が茶褐色になっていたことから、重量汚染度が高い要因は、油の添加剤成分の析出によるものと思われます。・水分、IRは良好でした。結論を示す各データは良好と範囲にあるものの、重量汚染度が.mg/mlと当社推奨の管理限界値を超えていたことから、油圧フィルタの目詰まりやバルブ類の不動作障害が発生することが懸念されました。重量汚染度が基準値を超えたのは、潤滑油中の添加剤が断熱圧縮などによりスラッジ化したためであると思われます。スラッジの発生が確認されたため、本試料油を制御油ユニットで使用する場合、バルブ類の動作障害やフィルタおよびストレーナで目詰まりが発生することが懸念されるため、発生したスラッジを溶解分散させ、同時に精密な濾過装置で濾過る必要があります。その具体的改善方法は、当社営業担当者にご相談下さい。
報告№109-09094 報告№110-00627 | 分析№109-000882 分析№110-002747 | 110-002747 | は良好と判断します。尚、RBOTがminと新油値のminに比較してmin減少していました。このまま継続使用した場合、この減少傾向から限界値に到達するのは、別紙図RBOTの減少傾向に示すように年月と推定されました。残りの継続使用期間は、約年ヶ月であると予測されます。潤滑油は継続使用可能な状態にあると判断します。≪状態監視とパラメータ≫分析の目的および各分析のパラメータは以下の通りです。特性低下目的：油の分析結果から、や劣化傾向ならびに添加剤の消耗程度、残存寿命などを確認する。粘度JISK全酸価JISK赤外線吸収スペクトルJISK酸化安定度試験JISK汚染目的：油の分析結果から、砂塵あるいは水・異種油などによるや、異物混入の有無を確認する。水分JISK計数汚染度JISB重量汚染度JISB光学顕微鏡観察摩耗目的：油中の摩耗粒子を分析する事により、回転・摺動部の潤滑状態、摩耗劣化の程度、余寿命などを解析する。摩耗診断電子顕微鏡観察JISKX線マイクロアナリシス油中金属濃度）JISK≪分析結果≫特性低下粘度：良好粘度値mm/sの新油値mm/sに対する変化率は+.％であり、当社推奨の管理限界値±％以内に留まっています。全酸価：良好全酸価.mgKOH/gは新油値の.mgKOH/g以内にあることから、問題は無いと判断します。赤外線吸収スペクトル：良好酸化安定度試験：良好酸化安定度試験の結果、数値minは当社推奨の管理限界値min以上に留まっており、現時点での使用は可能と判断します。汚染水分：良好水分値ppmは当社推奨の管理限界値以内に留まっています。計数汚染度：今回は実施していません。重量汚染度：今回は実施していません。光学顕微鏡観察：今回は実施していません。摩耗摩耗診断電子顕微鏡観察・X線マイクロアナリシス：今回は実施していません。油中金属濃度：今回は実施していません。
報告№109-09031 報告№109-09031 | 分析№109-000419 分析№109-000419 | 109-000419 | 泡立ち試験の結果は、一般的には消泡性能が低くいと判断できる値の-でしたが、新油値の-と同レベルにあったため、良好と判断します。また、を示す粘度、水分、全酸価の各データが良好の範囲にあることから、本試料油は継続使用可能です。尚、水分が新油に比較して高い値です。使用油であるAlphasynPGは、ポリグリコールベースの合成ギヤオイルであるため、水分を吸収しやすい特性があります。今後は、水分濃度の増加に注意されることを推奨します。機器の潤滑状態潤滑状態指数はの乗と濾過設備のない機器であれば正常な潤滑状態にあると判断できますが、ギヤボックスの油系統にはインラインフィルタとオフラインフィルタがあり、粒子の大部分は捕捉され、異常な摩耗状態が発生したとしても正常な潤滑状態にあると誤認してしまう可能性があります。潤滑状態の解析評価は、フィルタの濾過効率を考慮する必要がありますが、今回の試料は、解析評価に必要なメッシュサイズとポンプの吐出量が不明であるため定量的な評価を行うことができませんでした。そのため、発生した摩耗粒子の形態から解析を試みました。摩耗粒子の形態観察の結果、～μmサイズの鉄系摩耗粒子が比較的多く観察されました。観察された粒子サイズから判断する潤滑状態は、直ちに異常となる潤滑状態ではありませんが、発生した摩耗粒子痕が起点となって今後更に摩耗が進行することがあります。また、使用しているフィルタサイズによっては、μm以上の粒子がフィルタに捕捉されている可能性もあることから、可能であればヶ月後に再度分析を実施し、摩耗の進行状況を確認することを推奨します。尚、フィルタの捕捉の影響による誤認を避けるため、これまでの採油箇所に加え、インラインフィルタとオフラインフィルタの捕捉物も分析し、その結果から潤滑状態を評価することを提案します。フィルタ捕捉物の分析を実施する際には、フィルタ使用時間の情報をご提供いただけますようお願い致します。泡立ち試験の結果、消泡性能が低いと判断できる値であるものの、新油と同レベルにあると判断します。水分が新油に比較して高い値です。使用油であるAlphasynPGは、ポリグリコールベースの合成ギヤオイルであるため、水分を吸収しやすい特性があります。今後は、水分濃度の増加に注意されることを推奨します。粘度は良好。粘度は.mm/sと新油値.mm/sに比較して、粘度変化率は-％で、当社推奨の管理限界値である±％以内にあり、良好と判断します。粘度は.mm/sとなっています。粘度は.mm/sとなっています。粘度指数はとなっています。粘度指数はとなっています。泡立ち試験は-となってます。泡立ち試験は-と新油と同レベルにあり、消泡性能が新油と同レベルにあると判断します。水分は新油値より高い値となっています。水分はppmと新油値より高い値となっています。全酸価は良好。全酸価は.mgKOH/gと新油値.mgKOH/gに比較して高いものの、IRの結果で油劣化の兆候を示すカルボン酸の吸収が確認されていないことから、良好と判断します。機器の潤滑状態摩耗粒子の形態観察の結果、ギヤ歯面の摩耗で発生したと推定される～μmサイズの摩耗粒子が観察されています。～μmサイズの摩耗粒子が観察されています。異常摩耗の早期発見パラメータである潤滑状態指数がの乗と正常の範囲にあるものの、摩耗粒子の形態観察の結果、ギヤ歯面の摩耗で発生したと推定される～μmサイズの摩耗粒子が観察されています。
報告№107-0366 報告№110-00200 | 分析№107-01900 分析№110-000771 | 110-000771 | 濾過前の試料油を分析した結果、粘度がmm/sと新油のmm/sに比較して、粘度変化率は+.％で、やや不良領域にありました。FBKタービンとJOMORIXタービンFをおおよそ：の混合割合で使用しているため異常ではなく、本試料油は継続使用可能と判断します。
報告№109-09136 報告№112-00597 | 分析№109-001160 分析№112-002522 | 112-002522 | 分析の結果、本試料および汚染状態は全て良好な範囲にあり、継続使用可能な状態にあると判断します。粘度、酸価、有機物・有機化合物、酸化安定度の各データは良好でした。尚、別紙酸化安定度の減少傾向から油の余寿命を求めた結果、今回の採油日からの使用可能期間は約年ヶ月であることが分かります。水分濃度は、継続使用可能な範囲にありました。
報告№108-0350 報告№108-0350 | 分析№108-02346 分析№108-02346 | 108-02346 | 分解点検後の有水試験中に№のブレードがかじった状態でブレードの開閉操作を回実施した。この操作によりサーボモータからランナーブレードに至る関連部位が損傷した可能性がある。トライボ診断を実施し、ランナボス内の潤滑状態を確認する。分析の結果、潤滑油中には以下の摩耗粒子が観察されました。銅系のシビア粒子この摩耗粒子は、摺動部の油膜切れが生じた場合により発生するもので、ブレードのブッシュなど、銅系の材質を使用した箇所で油膜が破断されたことを示しています。採油が停止中のドレン部から行われています。一般に、停止中のドレン部から採油して分析した場合、油中粒子が沈降して高濃度になっていますが、今回のデータは、条件の悪いドレンからの採取にもかかわらず、異常な摩擦摩耗で発生する大型の摩耗粒子が比較的少なかったことから、銅系の材質を使用したブッシュなどのは継続使用が可能と判断します。鉄系の摩耗粒子鉄系の摩耗粒子は、～μm前後の摩耗粒子が支配的で、これらの中にμm程度からμm前後の摩耗粒子が若干混在する形で観察されました。ここでの特長は、観察された鉄系の摩耗粒子のサイズが非常に小さく、～μm前後が圧倒的に多いところにあります。これは、鉄系材料の機械加工面が正常な状態で摩耗していたことを示すものであり、やや大きな鉄系の摩耗粒子は、局部的に面圧が高くなり凝着摩耗が発生する条件が生じたことを反映していたと思われます。このように、鉄系材料の大型摩耗粒子は少なく、また、銅系粒子もμm未満であることから、潤滑油を使用している系内の潤滑状態は継続使用が可能な範囲にあると判断します。但し、潤滑油中の汚染度がやや高く、今後、これらの摩耗粒子の影響で摩耗が進行する場合が懸念されますので、油を清浄にするため濾過などにより汚染度を改善するとともに、今後最低回は再分析を実施し、傾向監視により摩耗進行の有無を確認するよう推奨します。尚、を示す粘度、水分、全酸価、IRの各データは良好の範囲にあることから、この油は継続使用可能と判断します。
報告№109-09136 報告№112-00646 | 分析№109-001160 分析№112-002896 | 112-002896_date130417 | 潤滑油は粘度の低下が確認され、RBOT値がminを切っており、酸化防止剤が減少していることが確認されたことから、以下の対策を推奨します。軸受は継続使用可能な状態にあると判断します。但し、～μのサイズの粒子が年間で約倍に増加していることから、摩耗が進行していると考えられます。将来的な摩耗進行の有無を確認するためにも傾向監視を継続することが有効です。更油粘度の低下が確認されたことから、潤滑部で油膜切れなどによる摩耗の発生が懸念されます。また、RBOT値がminを切っており、酸化防止剤が減少していることから、継続使用した場合、酸化防止剤が減少することで基油の劣化に進展することが予想されるため、今回の採油後に更油を実施していなければ更油を推奨します。定期的な分析摩耗粒子の形態観察で、切削摩耗や凝着摩耗、そして疲労摩耗が観察されたことから、今後の摩耗進行を監視するため、定期的に分析を実施することを推奨します。最適な採油方法本試料油は、機器停止中に軸受箱排油口から採油されているため、分析データが高濃度に出ていると推定されます。正確なデータによる診断を行うためにも、今後の採油は、極力運転中もしくは停止直後の油槽中層部から実施されることを推奨します。軸受の摩耗状態フェログラフィーおよびSOAP／D-SOAPの結果から総合的に判断した結果、軸受は健全であり、継続使用可能と評価できますが、引続き軸受の機能が保持されていることを確認するためにも、潤滑油診断による傾向管理が有用と考えます。フェログラフィー【定量分析：Is値】Is値は異常摩耗の早期発見パラメータのつで、摩耗粒子を定量化するために用います。Is値はの乗と、高い値でした。また、Is値の上昇傾向は機器の将来予測をするための指標の一つと考えることができます。今回のIs値は前回に比較しての乗から乗と上昇傾向がみられました。但し、採油条件の影響でIs値が高く出ている可能性があるので、採油条件を改善した上で上昇傾向による将来予測を行うことを推奨します。フェログラフィー【定性分析：摩耗粒子および摩耗形態観察】分析結果から比較的多く観察された粒子は、以下の通りでした。切削粒子・異物や金属表面の微小突起による切削摩耗により発生。シビア粒子・潤滑状態がやや厳しい凝着摩耗により発生。金属潤滑部が局部的に油膜切れを起していると考えられます。疲労摩耗粒子・繰返し応力を受けて発生。フリクションポリマ・局部的に高圧・高温となる場合に発生。観察された摩耗粒子の中でも切削粒子、シビア粒子は、将来的な摩耗の進行に繋がる可能性を示唆しているため、傾向監視が必要と思われます。摩耗形態の中でも切削摩耗は摩耗進行速度が速く、転がり軸受でこの摩耗形態が発生した場合には寿命が分の程度に低下することも知られており、切削摩耗により生じた軌道面の損傷が起点となって転がり軸受の寿命となるフレーキングに進展することから傾向監視による経過監視が必要です。切削摩耗の発生原因となる混入異物が残留している場合、この異物により切削摩耗が継続して発生する可能性があります。シビア粒子は、凝着摩耗に分類されます。この摩耗粒子は、軌道面で凝着、破断を繰り返し、この過程で生じる移着粒子が成長して摩耗粒子となります。そのため、軌道面では局部的に油膜切れが発生していることを示しています。この状態が継続した場合、摩耗粒子のサイズは徐々に大型化していき、最終的には軸受の損傷に至る場合があります。Iカップリング発光分光分析【SOAP／D-SOAP】検出された金属元素から発生箇所を推定すると、以下の通りでした。鉄、銅、亜鉛・軸受等リン、カルシウム、アルミニウム、ケイ素、ナトリウム・外部混入異物ケイ素の検出ケイ素が検出されました。一般に、潤滑油中からケイ素が検出された場合の原因として、油の消泡剤として使用されるシリコン系の添加剤が検出されるフェログラフィーおよびフィルタ表面の異物観察で砂が多く観察され、これが検出されるシリコングリースをシール部に塗布している場合、このシリコングリースが潤滑油に混入して検出されるなどが挙げられますが、今回の原因は、フィルタで砂が観察されたことから、の可能性が考えられます。およびについては、分析結果では確認することが出来ませんので、これに関する情報をご提供下さい。計数汚染度は、NAS級と当社推奨の管理限界値に到達していました。フィルタ表面の異物観察で金属片、鉄錆、砂等が観察されたことから、汚染度が高い要因は、摩耗と外部混入異物、そして採油条件の影響と思われます。全酸価は良好でした。粘度粘度は、mm/sと新油値の.mm/sに比較して粘度変化率が-％となっており、当社推奨の管理限界値である±％を超えていました。適正な粘度範囲で使用していない場合、潤滑部で油膜切れが発生し、摩耗の進行に繋がることが懸念されます。水分はppmと当社推奨の管理限界値以下であるものの、やや高い値でした。今後、水分濃度が上昇した場合、油槽内に錆が発生し、その影響で摩耗が発生する懸念があります。IRIRの結果、水分の混入の影響が確認されました。RBOTRBOTの結果、minと当社推奨の管理限界値以上にあるものの、酸化防止剤の残存量は%と低下していました。尚、別紙RBOTの減少傾向から油の余寿命を求めた結果、本試料油は直近の更油から起算して年月まで使用可能であることが分かります。
報告№108-0387 報告№108-0471 | 分析№108-02609 分析№108-03374 | 108-03374 | 、汚染度、軸受の潤滑状態を確認する。今回の採油は、対象設備の停止中にドレンラインから実施しているため、油循環中に採油した場合に比較し、油中粒子の沈降の影響を受け、分析データが高濃度に出る可能性があります。今回の分析は以上のことを踏まえて結果を検討します。分析の結果、今回の採油が高濃度になっていると思われる対象設備停止中のドレンラインから行われた採油にもかかわらず、全てのデータが良好の範囲にあります。このことから、機器の潤滑状態は正常であり、この油は継続使用可能と判断します。尚、上述しましたように今回の採油は対象設備の停止中の採油であるため、対象設備の運転中の採油に比較して汚染度は高目に出ている可能性があります。採油は、粒子の沈降の影響を少なくすることが重要であり、そのため油中粒子が均一な分散状態で実施されることを推奨します。
報告№109-09136 報告№114-00179 | 分析№109-001160 分析№114-000781 | 114-000781 | 潤滑油および対象設備は継続使用可能と判断します。但し、今後の摩耗推移を確認するためにも傾向監視を継続することが有効です。定期的な分析定期的な分析を実施することにより、データの変化から異常の兆候を早期に発見することが可能となります。今後懸念される凝着摩耗の進行を監視するため、定期的に分析を実施することを推奨します。分析結果異常摩耗の早期発見のパラメータであるIs値は、レベルとやや高い値でした。また、潤滑部の摩耗が認められたため、定期的に潤滑油分析を実施し、摩耗推移を監視することが有用と考えます。フェログラフィーで観察された代表的な粒子は、以下の通りです。正常な摩耗粒子・潤滑状態が正常なマイルド摩耗により発生。シビア粒子・潤滑状態がやや厳しい凝着摩耗により発生。極微小領域で油膜切れが発生したことを示します。シビア粒子は、摩擦面が将来的に異常摩耗へ進展する可能性を示唆しているため、傾向監視が有用と思われます。詳細は、別紙傾向監視が必要な摩耗粒子をご覧ください。メタルの摩耗SOAP-Tでメタルの主成分である錫がppm、鉛がppm、銅が検出されたことから、コンロッドメタル、クランクメタルが局所的に摩耗していると推定されました。ディーゼルエンジンのメタルは、別紙コンロッドメタル・クランクメタルの摩耗に示すように、一般的にホワイトメタル層、ニッケル層、銅と鉛の合金であるケルメット層の順に積層構造になっています。今回、ケルメット層の銅、鉛が検出されたことから、ホワイトメタルの一部が摩耗により消失し、その下にあるケルメット層の摩耗が発生している可能性があります。現在のところ低濃度であることから継続使用に支障がない範囲であると判断しますが、今後、摩耗が進行し異常摩耗に進展することを防止するため、傾向分析による摩耗推移の監視が有用です。計数汚染度はNAS級以上と汚染されています。粒度分布は.～μmの範囲にあり、中心粒径は.μmでした。一方、粒度分布では、μm以下の範囲で分布が多くみられました。汚染物はμm以下の粒子が多いことから、燃焼時に発生したすすが主体であり、第二にμm以下の摩耗粒子の割合が高いと推定されます。粘度、水分、酸価、IR、塩基価の各データは良好です。
報告№109-09136 報告№109-09143 | 分析№109-001160 分析№109-001186 | 109-001186 | 分析の結果、本軸受は摩耗の発生は確認されているものの、目視で確認できるサイズのフレーキングが発生している可能性は小さく、継続使用可能な状態にあると判断します。これらのことは、異常摩耗の早期発見パラメータであるフェログラフィーのIs値がの乗と高いものの、ベアリング軌道面から発生した摩耗粒子はマイクロフレーキングが観察されたこと鉄濃度から計算したフレーキングの発生面積が内輪軌道面の面積の凡そ.％であること以上のことから判断しています。
報告№109-09448 報告№110-00082 | 分析№109-002802 分析№110-000292 | 110-000292 | 、潤滑状態は良好でした。一方、の管理パラメータの計数汚染度、重量汚染度のうち重量汚染度が当社推奨の管理限界値を超えていました。フィルタ写真の結果で、スラッジの発生が確認されたことから、重量汚染度が高い要因は、スラッジの発生によることが分かりました。結論対象設備は継続使用可能な状態にあると判断できますが、以下の対策を推奨します。スラッジの発生による汚染度の増加が確認されており、このスラッジの影響によりストレーナの目詰まりやバルブ類の動作障害の発生が懸念されます。今回の採油が漏油返油槽であるため、漏油返油槽の油が集油槽に戻る前にスラッジを取り除くか、漏油返油槽の油を廃棄する必要があると考えます。スラッジの除去方法は、他電力で数多くの実績がある当社製清浄分散剤TS－の投与と濾過を推奨します。なお、本試料油は漏油返油槽から採油が実施されているため、油圧系統内の潤滑状態を代表できるデータが得られていない可能性があります。今後は圧油集油槽から採油を実施することを併せて推奨します。また、今回のように漏油返油槽の油は、汚染されている場合もありますので、定期的に分析を実施し管理されることを提案いたします。は良好と判断します。粘度・○○管理基準値粘度はmm/sと新油値mm/sに比較して、粘度変化率は-.％で、管理基準値である±％以内にありました。・トライボテックス管理限界値粘度はmm/sと新油値mm/sに比較して、粘度変化率は-.％で、当社推奨の管理限界値である±％以内にあり、良好と判断します。水分は.ppmと○○管理基準値および当社推奨の管理限界値の以下であり、良好と判断します。全酸価全酸価は.mgKOH/gと○○管理基準値の.mgKOH/g以内であることから、良好と判断します。IRIRの結果、油劣化の兆候を示すカルボン酸の吸収が確認されていないことから、良好と判断します。重量汚染度が貴社管理基準値内にあるものの、当社推奨の管理限界値を超えていました。計数汚染度・○○管理基準値計数汚染度はNAS級と管理基準値のNAS級以内にありました。・トライボテックス管理限界値計数汚染度はNAS級と当社推奨の管理限界値のNAS級以内にあることから、良好と判断します。重量汚染度・○○管理基準値重量汚染度はmg/mlと管理基準値のmg/ml以内にありました。・トライボテックス管理限界値重量汚染度はmg/mlと管理基準値のmg/mlを超えていました。機器の潤滑状態機器の潤滑状態は正常と判断します。SOAPによる油中金属濃度SOAPによる油中金属濃度の結果、油の添加剤成分であるリン、バリウムが検出されました。SOAPによる油中金属濃度SOAPによる油中金属濃度の結果、油の添加剤成分であるバリウム、外部から混入したと思われるカルシウム、ナトリウムが検出されました。摩耗粒子診断異常摩耗の早期発見パラメータであるIs値がのマイナス乗と良好の範囲にあることから、潤滑状態は正常と判断します。
報告№107-0287 報告№107-0344 | 分析№107-01519 分析№107-01813 | 107-01813 | 濾過前の試料油を分析した結果、摩耗粒子形態観察で前回観察されなかった金属接触が厳しい場合に発生するシビア粒子が多く観察されました。D－SOAPの結果、前回に比較して鉄がからに増加していました。主にサーボシリンダ内壁やポンプ内部で摩耗が進行している可能性が考えられます。このまま摩耗が進行し汚染度が増加した場合、バルブ類の動作障害やフィルタの目詰まり等が発生することが懸念されます。これらの障害発生に対する弊害を勘案の上、ヶ月以内に再度分析を実施することを推奨します。
報告№107-4543 報告№107-4543 | 分析№107-02132 分析№107-02137 | 107-02137 | トライボ診断の結果、全てのデータが良好であることから、この油は継続使用可能と判断します。は良好と判断します。粘度は良好。粘度はmm/sと新油値mm/sに比較して、粘度変化率は-％で、当社推奨の管理限界値である±％以内にあり、良好と判断します。粘度はmm/sでした。粘度はmm/sでした。粘度指数はでした。粘度指数はでした。水分は良好。水分は.と当社推奨の管理限界値の以下であり、良好と判断します。全酸価は良好。全酸価はmgKOH/gと新油値mgKOH/g以内であり、良好と判断します。
報告№109-09136 報告№111-00594 | 分析№109-001160 分析№111-002767 | 111-002767 | 潤滑油およびギヤ・軸受は継続使用可能な状態にあると判断します。但し、今後も摩耗の進行を傾向監視するため、以下の対策を推奨します。定期的な分析切削摩耗の進行を監視するため、定期的に分析を実施し、摩耗の進行状況を確認することを推奨します。フェログラフィー異常摩耗の早期発見パラメータとして摩耗粒子を定量化して評価するフェログラフィーのIs値は、潤滑状態が正常なの乗でした。摩耗粒子の形態で比較的多く観察された粒子は、潤滑状態が正常な場合に発生する摩耗粒子異物の噛み込みにより発生する切削粒子でした。これらの摩耗粒子が観察された場合、潤滑部で発生している摩耗形態は、正常なマイルド摩耗異物による切削摩耗であることが分かります。歯車機構で切削摩耗が発生した場合、歯車機構内部で使用されている転がり軸受が切削摩耗により生じた軌道面の損傷が起点となって寿命が分の程度に低下することがあることから、切削摩耗には十分注意する必要があります。切削摩耗の発生原因となる混入異物が残留している場合、この異物により切削摩耗が継続して発生する可能性があります。Iカップリング発光分光分析供試の潤滑油を分析した結果、検出された金属元素は、SOAP-Tの結果表に示すように、鉄、リン、亜鉛、カルシウム、バリウム、アルミニウム、ナトリウム、マグネシウムでした。検出されたこれらの金属元素から発生箇所を推定すると鉄、亜鉛・ギヤ・軸受等リン・オイル添加剤カルシウム、バリウム、アルミニウム、ナトリウムマグネシウム・外部混入異物であると思われます。このうち、機械部品が摩耗したと思われる元素はのグループです。計数汚染度はNAS級とやや高い値でした。フィルタ表面の異物観察で鉄錆、砂等が観察されたことから、汚染度が高い要因は、摩耗と外部混入異物の影響と思われます。粘度、水分、酸価、IRの各データは良好でした。
報告№107-0366 報告№110-00624 | 分析№107-01900 分析№110-002726 | 110-002726 | 濾過前の試料油を分析した結果、異常摩耗の早期発見パラメータであるフェログラフィーのIs値がの乗とやや不良領域にあり、摩耗粒子の形態観察で内部発生したと思われる赤錆、局部的に高圧・高温となる場合に発生するフリクションポリマ、外部から混入したと思われる砂等が比較的多く観察されました。SOAP／D－SOAPで鉄およびメタルの主成分である錫が比較的多く検出されました。水分が前回のppmからppmに増加し、処置領域にありました。計数汚染度は前回のNAS級から、今回D級に約年でランク増加し、やや不良領域にあり、重量汚染度は前回の.mg/mlからmg/mlに増加し、処置領域にありました。メタルの摩耗メタルの主成分である錫がSOAPでppm、D－SOAPでppm検出されました。D－SOAPの錫濃度ppmと油量リットルから平均的な摩耗深さを計算した結果、平均的な摩耗深さはμmとなりました。メタルの初期の表面粗さをRmaxμmと仮定すると、この計算結果から分の程度摩耗しているものと思われます。スラストメタルの使用開始時期がわかれば、今回までの累積錫濃度から摩耗深さを計算することが出来ますので、メタルの使用開始時期がわかるようでしたら、お知らせ下さい。水分今後、水分の影響で発錆し、その影響で摩耗が発生する懸念があります。汚染度の増加汚染度が増加した要因は、水分と水分の影響で発生した赤錆、外部混入異物の影響と思われます。これらの障害発生に対する弊害を勘案の上、油槽内は水分が多く、汚染度が高いことから、更油前には油槽内を清掃し、更油する潤滑油は濾過を実施してNAS級程度の清浄な油を使用することを推奨します。更油後も腐食摩耗が進展することが懸念されるため、更油後ヶ月後に再分析を実施し、摩耗の進行状況を確認することを推奨します。
|  | 113-001045 | 対象設備は継続使用可能な状態にあると判断します。但し、摩耗粒子の形態観察で切削粒子、シビア粒子、黒錆が比較的多く観察されていることから、将来的な摩耗進行の有無を確認するためにも傾向監視を継続することが有効です。に示す対策を推奨します。定期的な分析切削摩耗および凝着摩耗の進行を監視するため、定期的に分析を実施し、分析データによる摩耗の進行状況を確認することを推奨します。フェログラフィーおよびSOAP-Tの結果から総合的に判断した結果、継続使用は可能ですが、今後の機器の機能を確認するためにも傾向管理が有用と考えます。フェログラフィー【Is値】Is値は異常摩耗の早期発見パラメータのつで、摩耗粒子を定量化するために用います。前回に比較してIs値はの乗から乗に上昇し、やや高い値でした。フェログラフィー【摩耗粒子および摩耗形態】分析結果から比較的多く観察された粒子は、以下の通りでした。正常な摩耗粒子・潤滑状態が正常なマイルド摩耗により発生。切削粒子・異物や金属表面の微小突起による切削摩耗により発生。シビア粒子・潤滑状態がやや厳しい凝着摩耗により発生。金属潤滑部が局部的に油膜切れを起していると考えられます。黒錆・潤滑状態がやや厳しい凝着摩耗により発生。金属接触が厳しく、且つ、高い摩擦熱が発生していると考えられます。観察された摩耗粒子の中でも切削粒子、シビア粒子、黒錆は、将来的な摩耗の進行に繋がる可能性を示唆しているため、傾向監視が必要と思われます。切削摩耗は、他の摩耗形態に比較して摩耗進行速度が速く注意が必要で、定期的なトライボ診断による状態監視が必要と考えます。切削摩耗の原因となる混入異物が残留している場合、この異物により切削摩耗が継続して発生する可能性があります。シビア粒子、黒錆は、凝着摩耗に分類されます。これらの摩耗粒子は、ギヤ歯面および軌道面で凝着、破断を繰り返し、この過程で生じる移着粒子が成長して摩耗粒子となります。そのため、ギヤ歯面および軌道面では局部的に油膜切れが発生していることを示しています。この状態が継続した場合、摩耗粒子のサイズは徐々に大型化していき、最終的には軸受の損傷に至る場合があります。Iカップリング発光分光分析【SOAP-T】検出された金属元素から発生箇所を推定すると、以下の通りでした。鉄、鉛、銅、クロム、錫・エンジン部品リン、亜鉛、カルシウム・添加剤アルミニウム、ケイ素、ナトリウム、ホウ素・外部混入異物余寿命評価余寿命は、転がり軸受の場合、当社の研究成果からIs値が指数関数的に上昇していくことが確認されています。この経験を基にフェログラフィーのIs値と稼働時間からから余寿命を予測しました。前回と今回のIs値から管理限界値のの乗に到達するまでの時間は時間と推定されます。
報告№101-6094 | 分析№101-00984 | 101-00984 | 本試料油は、油の来歴が不明です。直近に更油等を実施していないこととしてデータを解析しました。局部的に摩擦熱が高い部分が発生しています。油の劣化や油膜切れによる摩耗の進行が懸念されますので、定期的にトライボ診断を実施し、疲労摩耗の進行状況を確認されることを推奨します。粘度は低下しており、更油が必要と判断します。粘度はmm/sと新油値に比較して変化率が-.%と当社推奨の管理限界値を超えており、更油が必要と判断します。水分は良好です。水分はppmと当社推奨の管理目安内にあり、良好と判断します。全酸価はやや上昇しています。全酸価はmgKOH/gと新油値.mgKOH/gに比較して、.mgKOH/g上昇していました。IRは良好と判断します。IRチャートに示すように油劣化の兆候を示すカルボン酸が確認されないことから良好と判断します。計数汚染度は限界値を超えていました。計数汚染度はNAS級以上と当社推奨の管理目安を超えていました。重量汚染度は汚染されていました。重量汚染度は.mg/mlと当社推奨の管理目安を超えており、汚染されていることが確認されました。光学顕微鏡の結果、スラッジが多く見られますので、重量汚染度が高い要因は、スラッジの発生によるものと考えられました。機器の潤滑状態SOAPは結果、鉄がppm検出されました。SOAPの結果、ベアリングの摩耗により発生した鉄がppm、油の添加剤成分であるリンがppm、亜鉛がppm検出されました。D－SOAPの結果、鉄及び銅が検出されました。D－SOAPの結果、鉄がppm、銅がppm、油の添加剤成分が析出して発生したリンがppm、亜鉛が、外部から混入したと思われるカルシウムが、ナトリウムが検出されました。フェログラフィーの結果、フリクションポリマが多く見られました。摩耗の過酷度を示すフェログラフィーのIs値が-とマイナス表示になりました。Is値がマイナス表示は小型粒子濃度の方が大型粒子濃度より高いことを示しています。摩耗粒子の形態観察の結果、フロクションポリマが多く見られております。このフリクションポリマは写真⑰に示すように様々なサイズが点在しており、Is値がマイナス表示なった要因は、このフリクションポリマよるものと考えられました。フリクションポリマの発生は、潤滑油が高圧を受けた状態で発生したり、或いは、摩擦熱が非常に高い場合に発生する事が知られています。本試料油では、フリクションポリマと同時に、黒色スラッジが同時に観察されている為、高圧と高温の状態が同時に発生していることを示しています。転がり軸受は、弾性潤滑領域で潤滑しています。この、転がり軸受がこのような高圧高温になるのは、一般に油膜が保持できない場合が多いことに起因します。本試料油では、粘度がやや低下気味になっているのが原因と思われます。早急な更油が必要です。
報告№104-4512 | 分析№104-00465 | 104-00465 | 運転ヶ月後に分析を実施した結果、摩耗は安定していると判断します。これらのことは、前回に比較して、計数汚染度はランク減少し、SOAP／D-SOAPの鉄濃度に大きな変化がなく、異常摩耗の早期発見パラメータであるフェログラフィーのIs値が、.と良好の範囲にあること以上のことから判断しました。
報告№108-5064 報告№108-5064 | 分析№108-02436 分析№108-02436 | 108-02436 | トライボ診断の結果、粘度、泡立ち試験を除く項目は良好です。粘度はmm/sと新油値mm/sに比較して、粘度変化率は-％で、当社推奨の管理限界値である±％を超えています。今後、粘度の低下により油膜切れが発生し、金属接触が発生することが懸念されるため、更油を実施することを推奨します。泡立ち試験の結果は、一般的には消泡性能が低くいと判断できる値の-ですが、新油値の-と同レベルにあったため、良好と判断します。機器の潤滑状態潤滑状態指数はのマイナス乗と濾過設備のない機器であれば正常な潤滑状態にあると判断できますが、ギヤボックスの油系統にはインラインフィルタとオフラインフィルタがあり、μmサイズ以上の粒子の大部分は捕捉され、異常な摩耗状態が発生したとしても正常な潤滑状態にあると誤認してしまう可能性があります。そこで、フィルタが設置されていない場合の潤滑状態を、一般的なフィルタの効率である.と仮定し、粒子の発生状況から潤滑状態を推定しました。その結果、ギヤは継続使用可能な状態にあると思われますが、潤滑状態指数は摩耗がやや厳しい状態であるの乗領域にあると推定できました。推定結果は、フィルタの濾過効率を仮定して求めたものですが、フィルタがない状態では油中の粒子濃度は現在より高いことは明らかです。そのためヶ月後に再度分析を実施し、摩耗進行の有無をチェックすることを推奨します。尚、フィルタの捕捉の影響による誤認を避けるため、これまでの採油箇所に加え、インラインフィルタやオフラインフィルタの捕捉物も分析し、その結果から潤滑状態を評価することを提案します。フィルタ捕捉物の分析を実施する際には、フィルタ使用時間の情報をご提供いただけますようお願い致します。粘度は当社推奨の管理限界値を超えています。泡立ち試験の結果、消泡性能が低いと判断できる値であるものの、新油と同レベルにあると判断します。粘度は当社推奨の管理限界値を超えています。粘度はmm/sと新油値mm/sに比較して、粘度変化率は-％で、当社推奨の管理限界値である±％を超えています。粘度は.mm/sです。粘度は.mm/sです。粘度指数はです。粘度指数はです。泡立ち試験は-です。泡立ち試験は-と新油と同レベルにあり、消泡性能が新油と同レベルにあると判断します。水分は良好。水分は.ppmと当社推奨の管理限界値の以下であり、良好と判断します。全酸価は良好。全酸価は.mgKOH/gと新油値mgKOH/gと比較して高いものの、IRの結果で、劣化の兆候が確認されなかったことから、良好と判断します。機器の潤滑状態精密な濾過設備がない機器であれば、潤滑状態指数は正常の範囲にあると判断します。潤滑状態指数は正常の範囲にあると判断します。異常摩耗の早期発見パラメータである潤滑状態指数がのマイナス乗と精密な濾過設備がない機器であれば、潤滑状態指数は正常の範囲にあると判断します。
報告№106-0436 | 分析№106-02493 | 106-02493 | トライボ診断により、機器軸受の潤滑状態、潤滑油の劣化状態を診断する。分析の結果、全てのデータが良好であることから、潤滑状態は良好と判断します。但し、観察された摩耗粒子には、硬い異物の噛み込みにより発生する切削摩耗が観察されていることから、この影響で摩耗速度が上昇する場合があります。現在は良好な潤滑状態ですが、やはり年に度、定期的にトライボ診断を実施し、摩耗の進行速度を監視することを推奨します。
報告№109-09136 報告№110-00177 | 分析№109-001160 分析№110-000701 | 110-000701 | ・摩耗状態前回に比較してSOAP／D－SOAPの結果、鉄および錫濃度に大きな変化はなく、異常摩耗の早期発見パラメータであるフェログラフィーのIs値がのマイナス乗と良好でした。・汚染度前回に比較して計数汚染度はNAS級から等級に変化はなく、良好でした。・前回同様に粘度、水分、全酸価、IR、RBOTの各データは良好でした。潤滑油および軸受は継続使用可能な状態にあると判断します。
報告№108-0227 報告№110-00771 | 分析№108-01664 分析№110-003716 | 110-003716_date110322 | Iカップリング発光分光分析供試のタービン油を分析した結果、検出された金属元素は、SOAPの結果表に示すように、鉄、銅、錫、リン、亜鉛、カルシウム、ケイ素、ナトリウムが検出されました。これらの検出された金属元素から発生箇所を推定すると鉄、銅、錫・軸受等リン、亜鉛、カルシウム、ケイ素、ナトリウム・外部混入異物であると思われます。このうち、機械部品が摩耗したと思われる元素はのグループです。フェログラフィー異常摩耗の早期発見パラメータとして摩耗粒子を定量化して評価するフェログラフィーのIs値は、潤滑状態がやや厳しいの乗でした。摩耗粒子の形態で比較的多く観察された粒子は、潤滑状態が正常な場合に発生する摩耗粒子、摺動部以外から発生したと思われる鉄錆等でした。このような摩耗粒子が観察された場合には、潤滑部では正常なマイルド摩耗が発生していることが分かります。計数汚染度は当社推奨の管理限界値を超えていました。フィルタ表面の異物観察で鉄錆等が観察されたことから、汚染度が高い要因は、外部混入異物の影響と思われます。粘度、水分、全酸価、IRの各データは良好でした。軸受および潤滑油は継続使用可能な状態にあると判断します。但し、油中の汚染度が高く、観察された異物が軸受摺動面に噛み込み摩耗が進行することが懸念されるため、濾過を推奨します。
報告№109-09136 報告№113-00477 | 分析№109-001160 分析№113-001997 | 113-001997 | 濾過前の試料油を分析した結果、前回に比較して水分がppmからppmに増加しており、処置領域にありました。計数汚染度は前回に比較してNAS級からD級にランク上昇し、処置領域にありました。水分の増加今後、水分の影響で油槽内に錆が発生し、その影響で摩耗が発生する懸念があります。汚染度汚染度が増加した要因は、水分の影響と考えられます。これらの障害発生に対する弊害を勘案の上、水分除去を推奨します。また、水分の混入経路を特定しなければ、再び水分の混入が継続する可能性がありますので、水分の混入経路を特定することを併せて推奨します。
報告№103-6051 報告№103-6051 | 分析№103-01208 分析№103-01208 | 103-01208 | 精点Aを実施した結果、を示す粘度、水分、全酸価、IR、RBOTの各データは管理基準値内にあり、この油は継続使用可能と判断します。但し、本試料油は、油槽に油濾過機が設置されているため、油中の粒子が除去されていますので、診断は油濾過機による減少率を考慮して潤滑状態を解析する必要があります。今回の解析は、十分に濾過時間が経過し、油中粒子が飽和状態になっていると仮定しています。油濾過機による油中の摩耗粒子の減少率は油濾過機の入口と出口の汚染度を評価し、その結果から求めますが、今回は油濾過機の出口から採取した試料がありませんので、減少率を濾過能力が良好とされる一般的な濾過率.として解析を行います。尚、濾過率を考慮した減少率は油濾過機の吐出量と総油量との比から換算します。本機の油濾過機の吐出量は毎時L、設備油量はLですので減少率はとなります。油濾過機により時間で％の粒子が減少するとした場合、油がパスして増加する粒子数は、今回計数汚染度の～μmレンジですと個/mlの％の個/mlとなります。更に、この発生粒子数から平衡濃度を計算します。平衡濃度は下式により求めます。平衡濃度＝発生粒子数／減少率・式油濾過機が設置されていない場合の減少率を.とすると平衡濃度は個/mlとなります。このことから分かるように、本試料油中の汚染度は、油濾過機が設置されていることでNAS級と清浄になっていますが、油濾過機がないと仮定した場合、計算により求めたように～μmレンジの汚染度はNAS級の汚染状態になる可能性を示唆するものととらえる事が出来ます。他のレンジを同様に計算すると以下のようになり、NAS級となります。～～～～以上等級級以上のことから、濾過機の影響で汚染状態はNAS級になってはいるものの、摩耗が発生している状態であると思われます。今後さらに摩耗が進行する可能性がありますので、傾向を見るため、油槽から採油すると同時に油濾過機の濾過前と濾過後の位置から採油を実施し、分析結果から減少率を導き、その減少率を上記方法により油濾過機がない場合の粒子数を求め、その粒子数の変化により金属接触が進行しているか落ち着いてきているのかを確認されることを推奨します。尚、採油を主機停止中に実施しているため、油循環中の採油に比較して油中粒子が沈降して低濃度になっている部分を採油していると考えられます。したがって、油が循環している状態で採油を実施した場合に比較して、分析データが低くなり、異常な状態を見落としてしまう可能性がありますので、今後の採油は、停止直後、或いは、油循環中に採油を実施されることを推奨します。
報告№108-0030 報告№108-0030 | 分析№108-00153 分析№108-00153 | 108-00153 | 、汚染度、軸受の潤滑状態を確認する。今回の採油は、対象設備の停止中に排油口から実施しているため、油循環中に採油した場合に比較し、油中粒子の沈降の影響を受け、分析データが高濃度に出る可能性があります。今回の分析は以上のことを踏まえて結果を検討しました。分析の結果、計数汚染度はNAS級とやや高い値であり、また、異常摩耗の早期発見パラメータであるフェログラフィーのIs値が高いの乗となっていました。摩耗粒子の形態観察の結果、異物の噛み込みにより発生する切削粒子、疲労摩耗粒子が多く観察され、フィルタ表面の異物を観察した結果、金属片、鉄錆、砂等が多く観察されました。更にD－SOAPで鉄が検出されたことから、汚染度が高い要因は、摩耗と採油の影響によるものと考えられました。今回の採油は対象設備の停止中に排油口から採油を実施しているため、これらの異物は、排油口配管内部に残留していた汚染物が検出された可能性が高いと思われます。観察された摩耗粒子の形態は、切削摩耗と疲労摩耗であり、特に切削摩耗は異物が混入していない状態に比較して摩耗進行速度が速く注意が必要です。転がり軸受の場合、分の程度に寿命が低下することが知られています。今後、更に摩耗が進行し、転がり軸受の寿命の指標となるフレーキングに進展することが懸念されるため、運転再開後ヶ月以内に再度分析を実施し、潤滑状態を確認することを推奨します。一方、を示す粘度、水分、全酸価、IRの各データは良好の範囲にあることから、この油は継続使用可能と判断します。尚、上述しましたように、今回の採油は停止中の採油であるため、運転中の採油に比較して染度は高目に出ている可能性があります。次回採油のタイミングは、粒子の沈降の影響を極力抑え、油中粒子が均一な分散状態に近い状態で採油が実施できるように、対象設備の運転中、または停止直後に採油を実施されることを推奨します。
報告№107-0158 報告№107-0158 |  | 107-00897_898 | 油の水分、汚染度は、全て良好な状態にあると判断します。濾過効率は～％と比較的高く、かつ、清浄器出口サンプリング弁から採取した試料油の汚染度がNAS級と清浄な状態を保持できていることから、濾過精度は確保できていると判断します。を示す水分が油清浄器入口、出口共に良好でした。油清浄器の濾過効率による油汚染度管理に関する考察油清浄器の濾過効率の指標であるβ値を確認するため、油清浄器の入口側と出口側の配管より採油を実施し、計数汚染度を実施しました。その結果を下表に示します。 ・ここで、 EMBEDExcel.Sheet.式および表に示す通り、その結果、～μmレンジが%～μmレンジが%～μmレンジが%～μmレンジが%と比較的高く、汚染度もNAS級と清浄な状態を保持できていることから、濾過精度は確保できていると判断できました。機器の摩耗油清浄器が設置されていることでNAS級と清浄になっていますが、油濾過機がないと仮定した場合、計算により求めた～μmレンジの汚染度はNAS級以上の汚染状態になる可能性を示唆するものととらえる事が出来ます。他のレンジを同様に計算すると以下のようになり、NAS級以上となりました。～～～～以上等級級以上その油清浄器がなかったとした場合、以上のとおりNAS級以上の汚染された状態になることが推定されます。
報告№106-0453 報告№106-0453 | 分析№106-02587 分析№106-02587 | 106-02587 | 分析の結果、全酸価が.mgKOH/gと当社推奨の管理限界値内にあるものの、やや高い値でした。IRの結果で前回と同様に油劣化の兆候を示すカルボン酸の吸収が確認されたことから、全酸価が高い要因は、油劣化の進行によることが確認できました。今後、金属腐食が発生し、摩耗を発生することが懸念されるため、ヶ月後に再度分析を実施し、劣化の進行速度を確認することを推奨します。全酸価がやや高い値であり、IRの結果で油劣化の兆候を示すカルボン酸の吸収が確認されました。粘度は良好と判断します。粘度は.mm/sと新油値.mm/sに比較して、粘度変化率は+％で、当社推奨の管理限界値である±％以内にあり、良好と判断します。水分は良好と判断します。水分はppmと当社推奨の管理限界値の以下であり、良好と判断します。全酸価はやや高い値でした。全酸価は.mgKOH/gと当社推奨の管理限界値の.mgKOH/g以内であるものの、やや高い値でした。IRの結果、油劣化の兆候を示すカルボン酸の吸収が確認されました。IRの結果、油劣化の兆候を示すカルボン酸の吸収が確認されました。は良好と判断します。計数汚染度は良好と判断します。計数汚染度はNAS級と当社推奨の管理限界値のNAS級以内であり、良好と判断します。重量汚染度は良好と判断します。重量汚染度は.mg/mlと当社推奨の管理限界値のmg/ml以内であり、良好と判断します。機器の潤滑状態機器の潤滑状態は正常と判断します。SOAPの結果は良好です。SOAPの結果、金属元素は検出されませんでした。D－SOAPの結果は良好です。D－SOAPの結果、鉄が、外部から混入したと思われるカルシウムが、ナトリウムが検出されました。フェログラフィーの結果は良好です。異常摩耗の早期発見パラメータであるフェログラフィーのIs値が.と良好の範囲にあり、潤滑状態は良好と判断します。
報告№107-4543 報告№107-6562 | 分析№107-02132 分析№107-02272 | 107-02272 | トライボ診断の結果、粘度を除く項目は良好でした。粘度は、新油値のmm/sに比較し変化率が-.％のmm/sとなっており、当社推奨の管理限界値である±％を超えていました。IRの結果、異種油の混入や劣化の進行が確認されなかったことから、粘度の低下は、潤滑油の製造ロットによる差異、または、潤滑油の分子がせん断作用を受け粘度が低下したことなどが考えられます。現在のところ、本試料油は継続使用可能な状態にありますが、定期的に分析を実施し、粘度の低下および油の劣化の進行状況を確認することを推奨します。尚、補充用として○○WFに保管している新油がありましたら、ml程度ご提供下さい。新油の粘度をチェックいたします。粘度が当社推奨の管理限界値を超えていました。粘度は当社推奨の管理限界値を超えていました。粘度はmm/sと新油値mm/sに比較して、粘度変化率は-.％で、当社推奨の管理限界値である±％を超えていました。粘度はmm/sでした。粘度はmm/sでした。粘度指数はでした。粘度指数はでした。水分は良好。水分はと当社推奨の管理限界値の以下であり、良好と判断します。全酸価は良好。全酸価は.mgKOH/gと新油値.mgKOH/gに比較して高いものの、IRの結果で、新油との差異は確認されず、且つ、劣化の兆候も確認されなかったことから、良好と判断します。
報告№109-09136 報告№111-00316 | 分析№109-001160 分析№111-001475 | 111-001475 | 潤滑油は継続使用可能な状態にあると判断します。粘度、全酸価、IR、RBOTの各データは良好でした。油の余寿命は、使用油の使用期間または使用時間が不明であったため、ご依頼の油の余寿命に関する検討は行えませんでした。ただし、分析の結果で新油値がminであったことから、使用期間を仮にヶ月間と仮定すれば余寿命は十二分にあると言えます。可能であれば、使用期間、あるいは使用時間の情報をご提供下さい。水分は良好でした。
報告№109-09136 報告№111-00375 | 分析№109-001160 分析№111-001781 | 111-001781 | 軸受は継続使用可能な状態にあると判断します。前回に比較してSOAP／D－SOAPの結果で、鉄濃度に変化はなく、異常摩耗の早期発見パラメータであるフェログラフィーのIs値がのマイナス乗と良好でした。前回に比較して計数汚染度はNAS級からNAS級にランク増加したものの、当社推奨の管理限界値内にあり、良好でした。分析結果は良好と判断します。計数汚染度計数汚染度はNAS級と当社推奨の管理限界値のNAS級以内にあり、良好と判断します。重量汚染度はmg/mlでした。機器の潤滑状態機器の潤滑状態は正常と判断します。SOAPSOAPの結果、油の添加剤成分であるリンが検出されました。摩耗により発生する鉄は検出されていないことから、良好と判断します。D－SOAPD－SOAPの結果、摩耗により発生する鉄が検出されました。フェログラフィー異常摩耗の早期発見パラメータであるフェログラフィーのIs値がのマイナス乗と良好の範囲にあり、潤滑状態は正常と判断します。
報告№103-0182 報告№103-0182 | 分析№103-01597 分析№103-01597 | 103-01597 | 分析の結果、軸受軌道面には若干フレーキングが発生しているものの、軸受は継続使用可能な状態にあると判断します。このことは、マイクロフレーキングにより発生した摩耗粒子が観察されているものの、D－SOAPの鉄濃度と油量.リットルからベアリング軌道面で発生している摩耗発生面積を試算した結果、軌道面面積の.％程度と使用可能な範囲にあること以上のことから軸受は継続使用可能な範囲にあると判断しました。新油との比較が必要ですが、水分及びIRが良好であることから、現時点では使用可能な状態であると考えられますが、今後、粘度変化の把握、油劣化の予測を行う場合、新油データが必要ですので、現在使用している新油をご提供下さい。粘度は良好と判断します。粘度はmm/sでした。新油データが当社データベースになかったため、判定できなかったものの、油名からISOVGグレードであることが確認できますので、このISOVGグレードの粘度範囲を～.mm/s以内にあり、良好と判断します。尚、粘度の変化率を正確に把握することは重要ですので、現在使用している新油を分析し、そのデータを基準に管理することを推奨します。水分は良好と判断します。水分はppmと管理限界値の以下にあり、良好と判断します。全酸価は判定できませんでした。全酸価は.mgKOH/gでした。新油データが当社データベースになかったため、判定できませんでした。全酸価は新油データとの比較管理が必要ですので、現在使用している新油を分析し、そのデータを基準に管理することを推奨します。IRは良好と判断します。IRはチャートに示すように、油劣化の兆候を示すカルボン酸の吸収が確認されていないことから、継続使用可能な状態にあると考えられます。但し、このIRも全酸価同様に新油データとの比較による判断が必要ですので、現在使用している新油を分析することを推奨します。計数汚染度、重量汚染度、共に良好と判断します。計数汚染度は良好と判断します。計数汚染度はNAS級と当社推奨の管理限界値のNAS級以内にあり良好と判断します。重量汚染度は良好と判断します。重量汚染度は.mg/mlと当社推奨の管理限界値のmg/ml以内にあり良好と判断します。機器の潤滑状態フェログラフィーのIs値はと良好の範囲にあるものの、マイクロフレーキングにより発生した摩耗粒子がやや多く見られました。SOAPは良好でした。SOAPの結果、油の添加剤成分であるリンが検出されました。D－SOAPの結果、摩耗により発生した鉄が検出されました。D－SOAPの結果、摩耗により発生した鉄が検出されました。フェログラフィーの結果、Is値がと良好の範囲にあるものの、マイクロフレーキングにより発生した摩耗粒子がやや多く見られました。フェログラフィーの結果、Is値がと良好の範囲あるものの、マイクロフレーキングにより発生した摩耗粒子がやや多く見られました。
報告№109-09136 報告№109-09513 | 分析№109-001160 分析№109-003211 | 109-003211 | ギヤ油の添加剤は、一般に、タービン油に比較して極圧添加剤や摩耗防止剤などの濃度が高く、この影響でRBOT試験の結果が低く出る傾向があります。そのため、ギヤ油の余寿命の評価をタービン油と同等の精度で得るには、RBOTの結果に加え、粘度、水分、全酸価、IRなどのデータを総合的に判断することが必要です。本試料油は、各分析データを総合的に評価しました。その結果、RBOTは新油に比較して変化はなく、粘度、全酸価は良好の範囲にあり、かつ、IRの分析結果でスペクトルパターンが新油と一致していました。潤滑油は継続使用可能な状態にあると判断します。
報告№108-0328 報告№108-0328 | 分析№108-02253 分析№108-02253 | 108-02253 | 分析の結果、摩耗の安定が確認され、潤滑油も継続使用可能と判断します。これらのことは、前回に比較して、計数汚染度はランク減少し、SOAP／D-SOAPの鉄および錫濃度に変化がないこと異常摩耗の早期発見パラメータであるフェログラフィーのIs値がのマイナス乗と良好の範囲にあること以上のことから判断しました。尚、今後摩耗が進行した場合、軸受メタルの摩耗程度を評価する必要がありますので、次回分析時には、油量、スラストメタルサイズ、回転数、直近のメタル交換からの運転時間、現在の使用油の使用時間をお知らせください。は良好と判断します。粘度は良好と判断します。粘度はmm/sと新油値mm/sに比較して、粘度変化率は-％で、当社推奨の管理限界値である±％以内にあり、良好と判断します。水分は良好と判断します。水分は.ppmと当社推奨の管理限界値の以下であり、良好と判断します。全酸価は良好と判断します。全酸価は.mgKOH/gと新油値.mgKOH/gに比較して変化はなく、良好と判断します。IRの結果、良好と判断します。IRの結果、油劣化の兆候を示すカルボン酸の吸収が確認されていないことから、良好と判断します。RBOTの結果、良好と判断します。RBOTはminと当社推奨の管理限界値のmin以上であり、良好と判断します。は良好と判断します。計数汚染度は良好と判断します。計数汚染度はNAS級と当社推奨の管理限界値のNAS級以内にあり、良好と判断します。重量汚染度は良好と判断します。重量汚染度は.mg/mlと当社推奨の管理限界値のmg/ml以内にあり、良好と判断します。機器の潤滑状態SOAP／D－SOAPの結果、前回同様に軸受の摩耗を示す錫が検出されました。SOAPの結果、軸受の摩耗を示す錫が検出されました。SOAPの結果、軸受の摩耗を示す錫がppm、油の添加剤成分であるリンがppm、バリウムがppm検出されました。D－SOAPの結果、軸受の摩耗を示す錫が検出されました。D－SOAPの結果、軸受の摩耗を示す錫が、油の添加剤成分であるバリウムが、外部から混入したと思われるナトリウムが検出されました。フェログラフィーの結果は良好です。異常摩耗の早期発見パラメータであるフェログラフィーのIs値がのマイナス乗と良好の範囲にありました。
報告№109-09136 報告№111-00038 | 分析№109-001160 分析№111-00093 | 111-000093 | Iカップリング発光分光分析供試グリースを分析した結果、検出された金属元素は、SOAPの結果表に示すように、鉄、鉛、銅、アンチモン、錫、リン、亜鉛、カルシウム、アルミニウム、ナトリウム、マグネシウムでした。これらの検出された金属元素から発生箇所を推定すると鉄、鉛、銅、アンチモン、錫・ウォームホイール、ウォームギヤ、軸受等リン、亜鉛・グリース添加剤カルシウム、ナトリウム、アルミニウム、マグネシウム・増ちょう剤であると思われます。このうち、機械部品が摩耗したと思われる元素はのグループです。グリースの物理的性状グリースの物理的性状を示すちょう度、滴点、全酸価の各データは良好の範囲にあるものの、IRの結果で新グリースのIRスペクトルと一致しない箇所が確認されました。当社保有の新グリースのIRデータと比較したところ、使用グリースと一致したものの、新グリースとは一致しませんでした。グリースは継続使用可能な状態にあると判断します。但し、ウォームギヤやウォームホイール歯面の摩耗により発生したと推定される鉄および銅濃度が比較的多く検出されました。このことから、今回の分析項目にフェログラフィーを追加し、発生する摩耗粒子によって潤滑状態を確認することを推奨します。なお、IR分析の結果から、ご提供いただいた新グリースがニグタイトLYW№ではない可能性があると思われますので、採取した新グリースのグリース名を再度確認するようお願いいたします。また、ウォームギヤ、ウォームホイール、軸受などの材質に関する情報があれば、摩耗箇所を特定でき、診断には有用な情報となります。入手可能でしたら、その情報もご提供下さいますようお願いいたします。
報告№109-09136 報告№113-00694 | 分析№109-001160 分析№113-002980 | 113-002980 | 分析の結果、物理的性状、摩耗状態は良好の範囲にあり、スラッジの発生も確認されなかったことから、潤滑油および対象機器は継続使用可能な状態にあると考えられます。但し、油中の汚染度が高いことから以下の対策を推奨します。濾過および定期的な分析油中の汚染度が高いことから、バルブ類の動作障害やフィルタ目詰まりが発生することが懸念されるため、予防措置として濾過の実施し、濾過後も汚染状態の監視を継続することを推奨します。異常摩耗の早期発見のパラメータであるIs値は、-レベルと、正常です。また、異常摩耗の兆候を示す摩耗粒子が顕著に観察されなかったことから、は良好と判断します。計数汚染度は、NAS級と当社推奨の管理限界値に到達していました。粘度、水分、酸価、IRの各データは良好です。
報告№109-09136 | 分析№109-001160 | 113-002615 | 潤滑油は汚染度が高いことから、油中の夾雑物が潤滑部に噛み込むことによる摩耗の進行が懸念されます。対象設備は継続使用可能な状態にあると判断しますが、今後の摩耗推移を確認するためにも傾向監視を継続することが有効です。更油油中の汚染度が高いことから、摩耗粒子や異物等の夾雑物が潤滑面に噛み込むことによる摩耗の進行が懸念されるため、可能であれば更油を推奨します。定期的な分析今後の凝着摩耗、疲労摩耗の推移を監視するため、定期的な分析実施を推奨します。新油の分析粘度、酸価は、油の性能を評価するパラメータの一種です。油の性能低下は、新油との比較が必要なことから、使用油の油名確認および未使用油の分析による比較評価を推奨します。異常摩耗の早期発見のパラメータであるIs値はレベルと正常です。但し、潤滑部の摩耗が認められたため、定期的に潤滑油分析を実施し、摩耗推移を監視することが有用と考えます。フェログラフィーで比較的多く観察された粒子は、以下の通りです。正常な摩耗粒子・潤滑状態が正常なマイルド摩耗により発生。シビア粒子・潤滑状態がやや厳しい凝着摩耗により発生。極微小領域で油膜切れが発生したことを示します。疲労摩耗粒子・繰返し応力による金属疲労で発生。大型化するとフレーキングの発生が懸念されます。黒錆・潤滑状態がやや厳しい凝着摩耗により発生。局部的な厳しい金属接触と高い摩擦熱が発生していたことを示します。シビア粒子、黒錆は、摩擦面が将来的に異常摩耗へ進展する可能性を示唆しているため、傾向監視が有用と思われます。詳細は、別紙傾向監視が必要な摩耗粒子をご覧ください。計数汚染度は前回のNAS級からNAS級にランク上昇し、当社推奨の管理限界値に到達していました。今後、油中の汚染物が潤滑部に噛み込むことによる摩耗の進行が懸念されます。前回同様、水分は良好です。粘度粘度はmm/sでした。前回同様にISOVG規格内にありますが、新油との比較による評価を推奨します。酸価は.mgKOH/gでした。前回の.mgKOH/gに比較して低下しており、劣化進行していないと推定されますが、新油との比較による評価が必要です。
報告№109-09277 報告№109-09277 | 分析№109-002030 分析№109-002030 | 109-002030 | 結論本減速機のスパイラルベベルギヤのモジュール等の詳細な情報が不明であるため、計算のパラメータを仮定して、現時点におけるバックラッシの増加分を計算した結果、μmないしはμmとなりました。本減速機の設計値における許容値が不明であるため、この計算結果の良否を判定できませんが、ギヤのサイズからこのバックラッシは決して小さなものではないと思われます。今回の点検でバックラッシをチェックされることを推奨します。今後は更油および油槽内の洗浄を実施するとともに、定期的な分析により減速機の状態監視することを推奨します。次回の採油時期を理論的に求めたところ、使用時間が最短で約時間経過後となりました。この時間は、油中汚染物が均一になるために必要とする時間であり、この時間を経過すれば、再分析の結果から潤滑状態の傾向を確認することが可能となります。今回計算した理論時間を参考に次回採油時期を検討されることを推奨します。また、次回分析実施時には初期バックラッシおよび設計におけるバックラッシ許容値をお知らせ下さい。尚、粘度およびIRの結果から、油名が違っているか、或いは、異種油が混入した可能性が考えられますので、油名の再確認と異種油混入の可能性の有無をご確認下さい。
報告№109-09136 報告№114-00132 | 分析№109-001160 分析№114-000405 | 114-000405_date140625 | は良好の範囲にあるものの、計数汚染度がNAS級とやや高い値です。今後、油中の汚染物が軸受摺動面に噛み込み摩耗が進行することが懸念されるため、注意が必要です。軸受は継続使用可能な状態にあると判断します。但し、今後の摩耗推移を確認するためにも傾向監視を継続することが有効です。あと回分析を実施今後、あと回分析を実施し、摩耗が安定するか、或いは、異常摩耗に進展するかを確認することを推奨します。Is値は異常摩耗の早期発見パラメータのつで、摩耗程度を定量化するために用います。Is値は×とやや高い値です。フェログラフィーで観察された代表的な粒子は、以下の通りです。正常な摩耗粒子・潤滑状態が正常なマイルド摩耗により発生。切削粒子・異物や金属表面の微小突起による切削摩耗により発生。シビア粒子・潤滑状態がやや厳しい凝着摩耗により発生。極微小領域で油膜切れが発生したことを示します。切削粒子、シビア粒子は、摩擦面が将来的に異常摩耗へ進展する可能性を示唆しているため、傾向監視が有用と思われます。詳細は、別紙傾向監視が必要な摩耗粒子をご覧ください。一方、D-SOAPの結果、銅がppm検出されています。オイルリングと主軸間、またはオイルリングと軸受台金側面との間で摩耗が発生していると考えられます。このような場合、オイルリングと主軸の間で摩擦が低下したり、台金との摩擦が増大するなどの影響でオイルリングが円滑に回転し難い状況が発生します。その結果、潤滑油のかき揚げ量が減少し、軸受摺動面で油膜切れを引き起こす可能性があります。計数汚染度はNAS級とやや高い値です。フィルタグラムで銅合金、鉄錆、砂等が観察されていることから、汚染度が高い要因は、摩耗と外部混入異物の影響と思われます。粘度、水分、酸価、IR、RBOTの各データは良好です。
報告№102-4000 | 分析№102-00075 | 102-00075 | 前回に比較して、摩耗の過酷度を示すIs値が下がっているものの、SOAPの鉄濃度がppmからppmにppm、D－SOAPの鉄濃度がppmから.ppmにppm、各々増加していました。D－SOAPの鉄濃度の増加量に比較して、SOAPの鉄濃度の増加量が大きく、且つ、フェログラフィーの結果、μm以下の粒子が支配的であることから、小さな摩耗粒子が増加したことが確認されました。この小さな摩耗粒子の表面は、黒色酸化していることから軌道面での発生時には程度の高温が発生しており、軌道面に大きな負荷がかかり始めていることを示しています。現在のところ、ベアリング寿命の指標と考えられているフレーキングの発生は確認されていないものの、明らかにマイクロフレーキングが発生し、フレーキングが発生しやすい状況になっていると考えられます。したがって、運転時間が時間程度経過する必要がありますが、フレーキングに進展しやすい状況になっているため、少なくともヶ月以内に分析を実施し、摩耗の進行状況を確認されることを推奨します。
報告№109-09505 報告№110-00458 | 分析№109-003144 分析№110-002071 | 110-002071 | 摩耗粒子の形態観察で潤滑状態が正常な場合に発生する摩耗粒子、異物の噛み込みなどで発生する切削粒子が比較的多く観察されました。異常摩耗の早期発見パラメータであるフェログラフィーのIs値は、潤滑状態が正常なの乗となっていました。摩耗粒子の観察結果から、正常な潤滑状態であるマイルド摩耗、異物による切削摩耗も発生していることが分かりました。減速機で切削摩耗が発生した場合、減速機内部で使用されている転がり軸受が切削摩耗により生じた軌道面の損傷が起点となって寿命が分の程度に低下することがあることから、ギヤ歯面の切削摩耗には十分注意する必要があります。切削摩耗の発生原因となる混入異物が残留している場合、この異物により切削摩耗が継続して発生する可能性があります。汚染度計数汚染度は良好でした。摩耗粒子の観察結果から、切削摩耗で発生する摩耗粒子が観察されているものの、観察されたこれらの摩耗粒子の濃度は比較的低濃度であることから異常な潤滑状態は極一部での発生と推定されます。従って、軸受は継続使用可能な状態にあると判断します。尚、今後も定期的な分析による摩耗状態の傾向監視を推奨します。次回分析の時期を理論的に求めたところ、最短で約時間となります。この時間は、油中汚染物が均一になるために必要とする時間であり、この時間を経過すれば、再分析の結果から状態の傾向を確認することが可能となりますので、これを参考に次回分析時期を検討されることを提案します。計数汚染度は良好と判断します。計数汚染度計数汚染度はNAS級と当社推奨の管理限界値のNAS級以内にあり、良好と判断します。重量汚染度はmg/mlでした。機器の潤滑状態フェログラフィーの結果、正常な場合に発生する摩耗粒子、異物の噛み込みなどで発生する切削粒子が比較的多く観察されました。SOAPSOAPの結果、油の添加剤成分であるリンが検出されました。摩耗により発生する鉄が検出されていないことから、良好と判断します。D－SOAPD－SOAPの結果、摩耗により発生する鉄が検出されました。フェログラフィー異常摩耗の早期発見パラメータであるフェログラフィーのIs値がの乗と良好の範囲にあるものの、摩耗粒子の形態観察の結果、正常な場合に発生する摩耗粒子、異物の噛み込みなどで発生する切削粒子が比較的多く観察されました。
報告№108-0135 報告№108-0135 | 分析№108-00839 分析№108-00839 | 108-00839 | トライボ診断の結果、泡立ち試験を除く項目は良好でした。泡立ち試験の結果は、-と新油値の-に比較して高い値でした。消泡性能が低下していることが確認されたことから、今後の使用時間によっては、油の酸化劣化が進行したり、ギヤ歯面およびベアリング軌道面で油膜切れが発生したりする場合があるため、消泡剤の添加による消泡性能の改善が必要になると思われます。一方、摩耗粒子の形態観察の結果、観察された摩耗粒子がμmサイズの粒子が観察されたものの、視野に個とわずかで、潤滑状態指数がの乗と濾過設備のない機器であれば、正常な潤滑状態にあると判断できる状況でした。但し、ギヤボックスの油系統にはインラインフィルタとオフラインフィルタがあり、μmサイズ以上の粒子の大部分は捕捉され、異常な摩耗状態が発生したとしても正常な潤滑状態にあると誤認してしまう可能性があります。フィルタの捕捉の影響による誤認を避けるため、今後の診断に当たっては、これまでの採油箇所に加え、インラインフィルタやオフラインフィルタの捕捉物も分析し、その結果から潤滑状態を評価することを推奨します。尚、フィルタ捕捉物の分析を実施する際には、フィルタ流量、フィルタ使用時間などの追加情報が必要です。是非ご提供下さい。泡立ち試験の結果、消泡性能が低下していることが確認されました。粘度は良好。粘度は.mm/sと新油値mm/sに比較して、粘度変化率は+.％で、当社推奨の管理限界値である±％以内にあり、良好と判断する。粘度はmm/sでした。粘度はmm/sでした。粘度指数はでした。粘度指数はでした。泡立ち試験は-でした。泡立ち試験は-と新油に比較して高い値でした。消泡性能が低下していることが確認されました。水分は良好。水分はと当社推奨の管理限界値の以下であり、良好と判断します。全酸価は良好。全酸価は.mgKOH/gと新油値.mgKOH/g以内であり、良好と判断します。機器の潤滑状態精密な濾過設備がない機器であれば、潤滑状態指数は正常の範囲にあると判断します。潤滑状態指数は正常の範囲にあると判断します。異常摩耗の早期発見パラメータである潤滑状態指数がの乗と、精密な濾過設備がない機器であれば、潤滑状態指数は正常の範囲にあると判断します。
報告№106-0227 報告№106-6063 | 分析№106-01279 分析№106-01355 | 106-01355 | 初期試験を実施した結果、潤滑状態は安定していることが確認され、潤滑油も継続使用可能な状態にあると判断します。これらのことは、前回に比較して、計数汚染度はランク減少したことSOAP／D-SOAPの鉄及び錫濃度に変化がないこと異常摩耗の早期発見パラメータであるフェログラフィーのIs値が.と良好の範囲にあること以上のことから判断しました。
報告№108-0390 報告№108-0390 | 分析№108-02643 分析№108-02643 | 108-02643 | 分析の結果、摩耗粒子の形態観察で前回同様にフレッティングにより発生するμm未満の赤錆、μmサイズの疲労摩耗粒子、局部的に高圧・高温となる場合に発生するフリクションポリマが多く観察されています。μmサイズの疲労摩耗粒子が観察されていますが、前回観察された摩耗粒子の形態と同様であり、且つ、その他の分析データに変化はないことから、摩耗は安定しており、本軸受は継続使用可能と判断します。但し、フリクションポリマは、潤滑油が軸受軌道面で高圧下に押し込められ高圧状態になると同時に、圧縮熱も発生して高温状態にもなり、その結果、潤滑油が重合して発生することが知られています。そのため、高温高圧状態の解消がなされなければ、潤滑油は劣化する場合がありますので、定期的に分析を実施し、油の劣化状況を確認されることを推奨します。これらのことは、前回同様に、異常摩耗の早期発見パラメータであるフェログラフィーのIs値がの乗と良好の範囲にあり、摩耗粒子の形態観察の結果、フレッティングにより発生する赤錆、局部的に高圧・高温となる場合に発生するフリクションポリマが多く観察されたものの、計数汚染度はランク減少し、SOAP／D-SOAPの鉄濃度に変化がないこと以上のことから判断しています。計数汚染度は良好と判断します。計数汚染度は良好と判断します。計数汚染度はNAS級と当社推奨の管理限界値のNAS級以内にあり、良好と判断します。重量汚染度はmg/mlとなっています。重量汚染度はmg/mlとなっています。機器の潤滑状態フェログラフィーの結果、フレッティングにより発生する赤錆、局部的に高圧・高温となる場合に発生するフリクションポリマが多く観察されています。SOAPの結果、鉄が検出されています。SOAPの結果、摩耗により発生する鉄、油の添加剤成分であるリンが検出されています。D－SOAPの結果、鉄が検出されています。D－SOAPの結果、摩耗により発生する鉄、油の添加剤成分であるリンが検出されています。フェログラフィーの結果、フレッティングにより発生する赤錆、局部的に高圧・高温となる場合に発生するフリクションポリマが多く観察されています。異常摩耗の早期発見パラメータであるフェログラフィーのIs値がの乗と良好の範囲にあるものの、摩耗粒子の形態観察の結果、フレッティングにより発生する赤錆、局部的に高圧・高温となる場合に発生するフリクションポリマが多く観察されています。
報告№109-09136 報告№112-00323 | 分析№109-001160 分析№112-001284 | 112-001284 | 潤滑油および軸受は継続使用可能な状態にあると判断します。はフェログラフィーおよびSOAP／D-SOAPの結果から総合的に判断した結果、正常な状態にあると考えられます。フェログラフィー【定量分析：Is値】Is値は異常摩耗の早期発見パラメータのつで、摩耗粒子を定量化するために用います。今回のIs値はのマイナス乗と低い値でした。フェログラフィー【定性分析：摩耗粒子および摩耗形態観察】分析結果から比較的多く観察された粒子は、以下の通りでした。正常な摩耗粒子・潤滑状態が正常なマイルド摩耗により発生。Iカップリング発光分光分析【SOAP／D-SOAP】検出された金属元素から発生箇所を推定すると、以下の通りでした。カルシウム、ナトリウム・外部混入異物計数汚染度、重量汚染度は共に良好でした。粘度、水分、全酸価、IR、RBOTの各データは良好でした。尚、別紙RBOTの減少傾向から油の余寿命を求めた結果、本試料は直近の更油から起算して稼働日数が年月まで使用可能であることが分かります。
報告№109-09136 | 分析№109-001160 | 112-002805 | 油の劣化進行は確認されず、汚染度は良好な範囲にあることから、継続使用可能と判断します。対象設備は継続使用可能な状態にあると判断します。但し、将来的な摩耗進行の有無を確認するためにも傾向監視を継続することが有効です。定期的な分析今後懸念される凝着摩耗の進行を監視するため、定期的に分析を実施することを推奨します。シリコン系のグリースや添加剤の確認ケイ素がやや高い濃度で検出されたことから、シリコン系の添加剤やグリースを使用している箇所があるかについてご確認下さい。新油との比較による評価を示す粘度、酸価のデータは新油データを基準として評価しています。今回は油名が不明であったため評価できませんでしたが、今後評価する場合は、使用している新油を同時に分析することをご検討下さい。はフェログラフィーおよびSOAP-Tの結果から総合的に判断した結果、継続使用は可能ですが、機器の機能を保持するためにも傾向管理が有用と考えます。フェログラフィー【定量分析：Is値】Is値は異常摩耗の早期発見パラメータのつで、摩耗粒子を定量化するために用います。Is値はの乗と低い値でした。フェログラフィー【定性分析：摩耗粒子および摩耗形態観察】分析結果から比較的多く観察された粒子は、以下の通りでした。シビア粒子・潤滑状態がやや厳しい凝着摩耗により発生。金属潤滑部が局部的に油膜切れを起していると考えられます。フリクションポリマ・局部的に高圧・高温となる場合に発生。観察された摩耗粒子の中でもシビア粒子は、将来的な摩耗の進行に繋がる可能性を示唆しているため、傾向監視が必要と思われます。シビア粒子は、凝着摩耗に分類されます。この摩耗粒子は、ギヤ歯面や軸受軌道面で凝着、破断を繰り返し、この過程で生じる移着粒子が成長して摩耗粒子となります。そのため、ギヤ歯面や軸受軌道面では局部的に油膜切れが発生していることを示しています。この状態が継続した場合、摩耗粒子のサイズは徐々に大型化していき、設備の損傷に至る場合がありますので、傾向監視が必要です。Iカップリング発光分光分析【SOAP-T】検出された金属元素から発生箇所を推定すると、以下の通りでした。鉄、鉛、錫・ギヤ、軸受等リン、カルシウム・添加剤ケイ素、ナトリウム・外部混入異物ケイ素の検出SOAP-Tの結果、ケイ素がppm検出されました。ケイ素が検出される原因は、泡立ちを抑制するためにシリコン添加剤を投与した。転がり軸受の給脂しているグリースが混入した。以上の点が考えられます。であった場合、添加量は一般的にであることから問題ない濃度ですが、であった場合、粘度が上昇して、粘性抵抗が増大することにより油温が上昇することが懸念されます。シリコン系の添加剤やグリースの使用について確認することを推奨します。計数汚染度は、NAS級以上と当社推奨の管理限界値以下であり、良好でした。粘度粘度はmm/sとISOVG規格内にありました。水分はppmと当社推奨の管理限界値以下であり、良好でした。酸価は油名が不明であったため、新油データとの比較ができず評価できませんでした。潤滑油および設備の劣化比較と傾向前回、フェログラフィーおよびSOAP-Tは実施していないため、比較はできませんでした。計数汚染度は、前回に比較してNAS級からNAS級にランク減少し、当社推奨の管理限界値NAS級以下にあり、良好でした。粘度粘度は前回に比較してmm/sからmm/sに低下し、前回同様にISOVG規格内にありました。水分は前回同様にppmと変化はなく、当社推奨の管理限界値以下であり、良好でした。酸価は前回に比較して.mgKOH/gから.mgKOH/gに低下していることから、油劣化は進行していないと考えられます。
報告№109-09249 報告№111-00550 | 分析№109-001747 分析№111-002569 | 111-002569 | 潤滑油および対象設備は継続使用可能な状態であると判断します。但し、今後も摩耗の進行を傾向監視するため、以下の対策を推奨します。定期的な分析凝着摩耗の進行を監視するため、定期的に分析を実施し、摩耗の進行状況を確認することを推奨します。フェログラフィー異常摩耗の早期発見パラメータとして摩耗粒子を定量化して評価するフェログラフィーのIs値は、潤滑状態がやや厳しいの乗でした。摩耗粒子の形態で比較的多く観察された粒子は、潤滑状態が正常な場合に発生する摩耗粒子金属潤滑部が局部的に油膜切れを起して発生するシビア粒子でした。これらの摩耗粒子が観察された場合、潤滑部で発生している摩耗形態は、正常なマイルド摩耗潤滑状態がやや厳しい凝着摩耗であることが分かります。Iカップリング発光分光分析供試の潤滑油を分析した結果、検出された金属元素は、油中金属元素の結果表に示すように、鉄、リン、亜鉛、カルシウム、ナトリウムでした。検出されたこれらの金属元素から発生箇所を推定すると鉄・軸受等リン、亜鉛、カルシウム・オイル添加剤ナトリウム・外部混入異物であると思われます。このうち、機械部品が摩耗したと思われる元素はのグループです。水分、汚染粒子数、汚染度物重量の各データは良好でした。粘度、全酸価、酸化安定度、有機物・有機化合物の各データは良好でした。分析結果特性低下特性低下に係るパラメータの分析結果は良好と判断します。粘度粘度はmm/sと新油値mm/sに対する粘度変化率は+.％で、当社推奨の管理限界値である±％以内にあり、良好と判断します。全酸価添加油の全酸価は、油メーカによって初期値が違うため統一した管理基準を設定するのが困難であることから、当社では管理限界値を設定しておらず、新油分析値との比較及び他の分析項目の結果より全酸価の状態判断を行います。その結果、全酸価は.mgKOH/gと新油値.mgKOH/g以内にあり、良好と判断します。酸化安定度酸化安定度はminであり、当社推奨の管理限界値のmin以上であることから良好と判断します。有機物・有機化合物有機物・有機化合物は、IRチャートによる新油分析値との比較の結果、cm-付近に劣化の兆候を示すカルボン酸の吸収が確認されていないことから、良好と判断します。色相はLであり、新油値のLに比較して高い値でした。汚染に係るパラメータの分析結果は良好と判断します。水分はppmであり、当社推奨の管理限界値の以下であることから良好と判断します。汚染粒子数はNAS級であり、当社推奨の管理限界値のNAS級以内であることから良好と判断します。汚染度物重量は.mg/mlであり、当社推奨の管理限界値のmg/ml以内であることから良好と判断します。摩耗フェログラフィーによる摩耗粒子の観察の結果、潤滑状態が正常な場合に発生する摩耗粒子、金属潤滑部が局部的に油膜切れを起して発生するシビア粒子が比較的多く観察されました。異常摩耗の早期発見パラメータであるフェログラフィーのIs値がの乗とやや高く、摩耗粒子の形態観察の結果、潤滑状態が正常な場合に発生する摩耗粒子、金属潤滑部が局部的に油膜切れを起して発生するシビア粒子が比較的多く観察されました。金属濃度SOAP法により金属濃度を測定した結果、潤滑箇所で発生する金属接触によって検出される鉄がppm、油の添加剤成分であるリンがppm、亜鉛がppm、カルシウムがppm検出されました。金属濃度酸溶解法により金属濃度を測定した結果、潤滑箇所で発生する金属接触によって検出される鉄が、油の添加剤成分であるカルシウムが、外部から混入したと思われるナトリウムが検出されました。
|  | 99-03130 | 今回分析は、前回分析から年間経過しており、この間、油の補充や更油或いは濾過を実施されていたとすれば、今回検出された錫濃度は、その補充や更油、或いは、濾過などにより希釈、或いは、キャンセルされる事になる。その場合、補充、又は、更油直後の錫濃度は一旦低下し、その後今回の濃度まで上昇するので、上昇分が錫濃度の増加分となるが、補充、又は、更油或いは、濾過を実施していないとすれば、錫濃度は、変化していなかった事になる。そのため、過去四年間に濃度変化に影響の出るような補充更油濾過などがあったのかを、お調べください。尚、不明の場合は、錫の濃度増加が軸受摩耗に直結することもあり、念のため、ヶ月以内に精点Bを実施し、摩耗の進行状況を確認されることを推奨する。
報告№108-0204 報告№108-7511 | 分析№108-01503 分析№108-01802 | 108-01802 | 精点Aを実施し、前回データと照合した結果、油中摩耗粒子の量に大きな変化は確認されませんでした。油中の摩耗粒子の増減は、外部要因や内部要因により増加し、一方では油槽や配管内部で沈降したり、フィルタやストレーナにより捕捉されることなどで減少します。油中の摩耗粒子濃度は、発生量と減少量とがバランスしたところで一定、いわゆる平衡状態になりますが、このバランスが崩れると増加する場合と減少する場合とに分かれます。増加する場合は、発生と減少がバランスしている状態から潤滑状態が変化して摩耗が厳しくなり始めたことを示し、これとは反対に、減少する場合は平衡状態から発生量が減少するか、或いは、減少量が大きくなることを示します。減少する場合は、いずれにしても摩耗の発生量に変化がないか、発生していないと判断できます。以上のことから、前回と今回の分析結果で、油中摩耗粒子の量に変化がなかったことが確認されたため、油中摩耗粒子の濃度に一番影響のある仮設の濾過装置の濾過効率に変化がないと仮定すると、摩耗粒子の発生量は変化がなかったと判断できることになります。したがって、サーボシリンダ摺動部、圧油ポンプ内部、電磁弁内部などの摩耗の進行はほとんどなく、潤滑状態は安定した状態にあったものと判断します。尚、潤滑油の基本特性も良好の範囲にあることから継続使用可能と判断します。これらのことは、前回に比較して、計数汚染度がランク増加したものの良好の範囲にあり、SOAP／D－SOAPの鉄および銅濃度に変化がないこと異常摩耗の早期発見パラメータであるフェログラフィーのIs値がのマイナス乗と良好の範囲にあること以上のことから判断しました。
報告№109-09136 報告№112-00409 | 分析№109-001160 分析№112-001725 | 112-001725 | 潤滑油は継続使用可能な状態にあると判断します。但し、今後は障害予防を目的に以下の対策を推奨します。追加分析消泡性能が低下した場合、ギヤ歯面での油膜形成に影響が出て摩耗が進展することがありますので、フェログラフィーおよびSOAP-Tを追加して摩耗により発生する油中金属濃度や潤滑状態を確認することを推奨します。泡立ち試験泡立ち試験の結果は、-と新油値が-であるのに比較して高い値となっていたことから、消泡性能が低下していることが分かりました。今後の使用状況によっては油の酸化劣化が進行したり、ギヤ歯面およびベアリング軌道面で油膜切れが発生したりする場合があるため、消泡剤の添加による消泡性能の改善など何らかの対応が必要になると思われます。分析結果は良好と判断します。粘度粘度は.mm/sと新油値mm/sに比較して、粘度変化率は-％で、当社推奨の管理限界値である±％以内にあり、良好と判断します。泡立ち試験泡立ち試験は-と新油値に比較して高い値でした。水分は.ppmと当社推奨の管理限界値の以下にあり、良好と判断します。酸価は.mgKOH/gと新油値.mgKOH/gに比較して高いものの、IRの結果で油劣化の兆候を示すカルボン酸の吸収が確認されていないことから、良好と判断します。
報告№109-09136 報告№112-00132 | 分析№109-001160 分析№112-000543 | 112-000543 | 潤滑油は継続使用可能な状態にあると判断します。分析結果は良好と判断します。粘度粘度はmm/sと新油値.mm/sに比較して、粘度変化率は+％で、当社推奨の管理限界値である±％以内にあり、良好と判断します。水分はppmと当社推奨の管理限界値の以下にあり、良好と判断します。酸価はmgKOH/gと新油値mgKOH/g以下にあり、良好と判断します。
報告№104-0273 | 分析№104-02046 | 104-02046 | 濾過前の試料油を分析した結果、摩耗粒子形態観察でフレッティングにより発生したμm未満の赤錆が多く観察されました。D－SOAPで、前回に比較して鉄がからppmに上昇していました。フレッティングの発生要因は、スラストランナー固定部やスラストメタル台金部の鉄系材料が接合されたり、勘合されたりする部分から発生します。フレッティングによる赤錆が少量発生しても直ちに異常ではありませんが、場合によっては、これらの粒子、赤錆が軸受摺動面に噛み込み、摩耗を進行させる場合があります。これらの障害発生に対する弊害を勘案の上、ヶ月以内に再度分析を実施し、汚染状況及び摩耗の進行状況を確認されることを推奨します。
報告№109-0017 報告№109-0017 | 分析№109-00064 分析№109-00064 | 109-00064 | 本トライボ診断は、、摩耗進行状況、汚染状況を確認する。採油について今回の採油は、機器停止中に下部廃油管から実施しているため、油循環中に採油した場合に比較し、油中粒子の沈降と油槽底部に下向きに接続されている廃油管の形状の影響を受け、分析データが変動する可能性があります。粒子の沈降は、採油時の油温や粒子サイズにより相違があります。例えば、μmの鉄系摩耗粒子であれば、油温がで時間にcm、日でcm程度となります。このように、油温とサイズにより沈降速度は変化しますので、採油は極力この影響を少なくして実施することが重要で、油中粒子が均一な分散状態で実施するのが最良です。今回の分析は以上のことを踏まえて結果を検討します。軸受の潤滑状態採油条件が異なるため、前回データと今回データを単純に比較することはできませんが、異常摩耗の早期発見パラメータであるフェログラフィーのIs値は前回同様にの乗と高く、摩耗粒子の形態観察で微小な疲労摩耗粒子がやや多く観察されました。今回の採油は、採油条件の悪い下部廃油管からであるにもかかわらず、分析データが前回と同様であったことから、良好な潤滑状態であると推定されました。今後も、定期的な分析による軸受状態の監視を推奨します。を示す粘度、水分、全酸価、IRの各データは良好であることから、この油は継続使用可能と判断します。油の汚染状況計数汚染度がナトリウム級以上と当社推奨の管理限界値を超え、重量汚染度がmg/mlとなっています。
報告№108-5028 報告№108-5028 | 分析№108-00944 分析№108-00944 | 108-00944 | トライボ診断の結果、泡立ち試験を除く項目は良好でした。泡立ち試験の結果は、一般的には消泡性能が低くいと判断できる値の-ですが、新油値の-と同レベルにあったため、良好と判断します。一方、摩耗粒子の形態観察でμm以下の小さな摩耗粒子が観察され、潤滑状態指数はの乗と濾過設備のない機器であれば、正常な潤滑状態にあると判断できる状況でした。但し、ギヤボックスの油系統にはインラインフィルタとオフラインフィルタがあり、μmサイズ以上の粒子の大部分は捕捉され、異常な摩耗状態が発生したとしても正常な潤滑状態にあると誤認してしまう可能性があります。フィルタの捕捉の影響による誤認を避けるため、今後の診断に当たっては、これまでの採油箇所に加え、インラインフィルタやオフラインフィルタの捕捉物も分析し、その結果から潤滑状態を評価することを推奨します。尚、フィルタ捕捉物の分析を実施する際には、フィルタ流量、フィルタ使用時間などの追加情報が必要です。是非ご提供下さい。泡立ち試験の結果、消泡性能が低いと判断できる値であるものの、新油と同レベルにありました。粘度は良好。粘度はmm/sと新油値.mm/sに比較して、粘度変化率は-.％で、当社推奨の管理限界値である±％以内にあり、良好と判断する。粘度はmm/sでした。粘度はmm/sでした。粘度指数はでした。粘度指数はでした。泡立ち試験は-でした。泡立ち試験は-と新油と同レベルにあり、消泡性能が新油と同レベルにあることが確認されました。水分は良好。水分はと当社推奨の管理限界値の以下であり、良好と判断します。全酸価は良好。全酸価は.mgKOH/gと新油値.mgKOH/gに比較して高いものの、IRの結果で、劣化の兆候が確認されなかったことから、良好と判断します。機器の潤滑状態精密な濾過設備がない機器であれば、潤滑状態指数は正常の範囲にあると判断します。潤滑状態指数は正常の範囲にあると判断します。異常摩耗の早期発見パラメータである潤滑状態指数がの乗と、精密な濾過設備がない機器であれば、潤滑状態指数は正常の範囲にあると判断します。
報告№103-4568 | 分析№103-03180 | 103-03180 | 精点Aを実施した結果、計数汚染度がNAS級と管理限界値内にあるものの、やや高い値でした。摩耗粒子形態観察の結果、金属接触が厳しい場合に発生するシビア粒子が観察されたことから、ポンプ内部、又は、サーボシリンダ内壁では、微小な領域で厳しい金属接触が発生していると考えられました。この金属接触による摩耗の影響は、短時間で異常には至らないものの、今後、摩耗の進行状況によっては油中の汚染度が上昇し、バルブ類の動作障害につながりますので、ヶ月後に精点Bを実施し、汚染度の上昇傾向及び摩耗の進行状況を確認することを推奨します。これらのことは、計数汚染度がNAS級と管理限界値内にあるものの、やや高いこと。異常摩耗の早期発見パラメータであるフェログラフィーのIs値が、と良好の範囲にあるものの、摩耗粒子形態観察で、金属接触が厳しい場合に発生するシビア粒子、ギヤ歯面の疲労により発生するチャンクが観察されたこと以上のことから判断しました。尚、RBOTが前回に比較し、min上昇したのは、新油の補充等の影響が考えられます。今後は、今回のRBOT値によりデータ管理を行います。
報告№108-0008 報告№108-0007 | 分析№108-00042 分析№108-00041 | 108-00041 | 稼動後日で繊維機械のギヤボックスに内に水分が混入した。潤滑状態を確認する。分析の結果、ppmと当社推奨の管理限界値を大きく超えていました。異常摩耗の早期発見パラメータであるフェログラフィーのIs値がの乗と高く、摩耗粒子の形態観察で異物の噛み込みにより発生する切削粒子、疲労摩耗粒子、外部から混入したと思われる砂が多く観察され、SOAP／D－SOAPで鉄、鉛、銅、ケイ素、ホウ素が多く検出されました。ギヤ歯面および転がり軸受の摩耗形態は、切削摩耗と疲労摩耗が混在し、銅・鉛を使用した箇所の溶融・摩耗が確認されました。観察された摩耗粒子のサイズは、μm以下の粒子が支配的であることから、ギヤボックス内の潤滑状態はマイルドな状態であることが分かりました。
報告№109-09136 報告№112-00363 | 分析№109-001160 分析№112-001508 | 112-001508 | 更油からの経過日数をもとに潤滑油の余寿命を評価したところ、潤滑油は定検までのヶ月間は使用可能と判断できました。次回定検時に更油を実施しない場合は、酸化安定度を知るための分析を実施し、余寿命を確認することを推奨します。酸化安定度はminであり、当社推奨の管理限界値のmin以上であることから、良好と判断します。
報告№102-6055 | 分析№102-00919 | 102-00919 | 精点Aを実施した結果、計数汚染度、SOAP／D－SOAP、フェログラフィーを除く項目は良好でした。計数汚染度の結果、NAS級と管理基準値に到達していました。SOAP／D－SOAPの結果、メタルの主成分である錫が多く検出され、また、フェログラフィーの形態観察の結果からはホワイトメタルが多く確認されていることから、汚染要因は、軸受メタルの摩耗によるものと考えられました。メタルの摩耗体積及び平均的な摩耗深さをSOAPの錫濃度ppmと油量Lを下式及びに代入し求めました。 ・式 ・式 計算の結果、摩耗深さが.μmですので、一般的なメタル表面粗さがsとすると鏡面部が発生し、油膜が形成できにくい状況になっていると推定されました。又、年ヶ月でメタルが.μm摩耗していますので、摩耗速度は、.μm／月であり、メタル表面粗さのμmに到達するのは、ヶ月となりますので、少なくともヶ月に度、精点Bを実施し、摩耗の進行状況を把握する必要があったことがわかります。以上のことから、今後、起動時に油膜切れを起こし易くなりますので、注意が必要です。又、なるべく早い時期にメタルの開放点検を実施されることを推奨します。
報告№109-09136 報告№111-00661 | 分析№109-001160 分析№111-003318 | 111-003318 | 潤滑油は継続続使用可能な状態にあると判断します。泡立ち試験泡立ち試験の結果は、一般的には消泡性能が低下していると判断できる値の-でしたが、前回同様に新油値の-と同レベルにあったため、良好と判断します。水分がppmと新油値ppmに比較してやや高い値でした。使用油であるAlphasynPGは、ポリグリコールベースの合成ギヤオイルであるため、水分を吸収しやすい特性があります。前回に比較して減少していました。分析結果泡立ち試験の結果、消泡性能が低いと判断できる値であるものの、新油と同レベルでした。粘度粘度はmm/sと新油値.mm/sに比較して、粘度変化率は-％で、当社推奨の管理限界値である±％以内にあり、良好と判断します。泡立ち試験泡立ち試験は-と新油値と同レベルにありました。水分はppmと新油値と同レベルにありました。全酸価全酸価はmgKOH/gと新油値.mgKOH/gに比較して高いものの、IRの結果で油劣化の兆候を示すカルボン酸の吸収が確認されていないことから、良好と判断します。
報告№109-09136 | 分析№109-001160 | 114-001007 | 潤滑油は汚染度がやや高く、この油中の汚染物が潤滑部に噛み込むことによる摩耗の進行が懸念されます。対象設備は継続使用可能な状態にあると判断しますが、今後の摩耗推移を確認するためにも傾向監視を継続することが有効です。定期的な分析今後の汚染度の増加および摩耗推移を監視するため、定期的な分析実施を推奨します。新油の分析粘度、酸価は、油の性能を評価するパラメータの一種です。油の性能低下は、新油との比較が必要なことから、使用油の油名確認および新油の分析による比較評価を推奨します。異常摩耗の早期発見のパラメータであるIs値は、レベルと正常です。また、異常摩耗の兆候を示す摩耗粒子が顕著に観察されなかったことから、は良好と判断します。フェログラフィーで比較的多く観察された粒子は、以下の通りです。鉄錆等・外部から混入したと考えられます。計数汚染度はNAS級と当社推奨の管理限界値以下であるものの、やや高い値でした。水分は良好です。粘度粘度はmm/sでした。油名が不明であることから新油値との比較評価できませんでした。仮にISOVGとすると規格内にありますが、新油との比較による評価を推奨します。酸価は.mgKOH/gでした。油名が不明であることから新油値との比較評価ができないため、新油の分析実施を推奨します。
報告№109-09136 | 分析№109-001160 | 113-002304 | 対象設備は継続使用可能な状態にあると判断します。但し、粘度の低下が確認され、水分濃度が高く、カルシウムがやや高い値で検出されました。そのため以下の対策を推奨します。更油および次回点検でピストンリング、シリンダライナの点検粘度低下が確認されており、潤滑部で油膜切れなどによる摩耗の発生が懸念されます。また、水分の影響により金属表面で腐食摩耗が発生し、発生した鉄錆等の粒子が潤滑部に噛み込み、摩耗が進行することが懸念されます。さらに、当該機の油中からカルシウム化合物がやや高い濃度で検出されたため、この化合物がコンロッドメタルやクランクメタルの摩耗を促進させる懸念があることから、更油を推奨します。カルシウム化合物発生の原因は、ピストンリング、シリンダライナの摩耗によって燃焼ガスのシール性が低下し、燃焼ガス中の硫黄分と油中のカルシウム添加剤が反応するためと考えられます。そのため、次回点検ではピストンリング、シリンダライナの摩耗状態の点検を推奨します。定期的な分析今後の摩耗推移を監視するため、定期的な分析実施を推奨します。異常摩耗の早期発見のパラメータであるIs値は、レベルとやや高い値でした。また、潤滑部の摩耗が認められたため、定期的に潤滑油分析を実施し、摩耗推移を監視することが有用と考えます。フェログラフィーで比較的多く観察された粒子は、以下の通りです。正常な摩耗粒子・潤滑状態が正常なマイルド摩耗により発生。切削粒子・異物や金属表面の微小突起による切削摩耗により発生。シビア粒子・潤滑状態がやや厳しい凝着摩耗により発生。極微小領域で油膜切れが発生したことを示します。切削粒子、シビア粒子は、摩擦面が将来的に異常摩耗へ進展する可能性を示唆しているため、傾向監視が有用と思われます。詳細は、別紙傾向監視が必要な摩耗粒子をご覧ください。コンロッドメタル、クランクメタルの摩耗SOAP-Tでメタルの主成分である錫がppm、銅が検出されたことから、コンロッドメタル、クランクメタルが局部的に摩耗していると推定されました。検出されたメタル成分は、現時点では低濃度であることから継続使用に支障がない範囲であると判断しますが、今後、摩耗が進行し異常摩耗に進展することを防止するため、傾向分析による摩耗推移の監視が有用です。詳細は、別紙コンロッドメタル・クランクメタルの摩耗をご覧ください。固形カルシウム化合物の生成SOAP-Tでカルシウムがppm検出されました。この固形カルシウムは、潤滑油に混入した燃焼ガス中の酸成分がカルシウム添加剤と中和反応して生成される比較的硬い化合物のため、摺動面に噛み込み、切削摩耗が進行することが懸念されます。詳細は、別紙固形カルシウム化合物の生成をご覧ください。酸価、塩基価の各データは良好です。粘度粘度は、.mm/sと新油値のmm/sに比較して粘度変化率が-％となっており、当社推奨の管理限界値である±％を超えていました。適正な粘度範囲で使用していない場合、潤滑部で油膜切れが発生し、摩耗の進行に繋がることが懸念されます。水分はppmと当社推奨の管理限界値を超えていました。今後、水分の影響でエンジン内部に錆が発生し、その影響で摩耗が発生する懸念があります。
報告№109-09136 報告№110-00341 | 分析№109-001160 分析№110-001518 | 110-001518 | 金属元素と濃度の分析は、試料油を以上の高温で発光させ、その光を分光器で分光し、分光によって得られた光の強度と金属固有の波長とから元素を特定するIカップリング発光分光分析法を用います。また摩耗状態は、SOAP-T法により求めた金属成分と濃度にフェログラフィー法による摩耗粒子分析とを加味して総合的に評価しますが、摩擦面の摩耗機構と摩耗状態の判断は摩耗粒子の形態と、異常摩耗の早期発見パラメータであるIs値により判断します。Iカップリング発光分光分析供試のギヤ油を分析した結果、検出された金属はSOAPの結果表に示すように、鉄、鉛、銅、錫、リン、亜鉛、カルシウム、バリウム、ケイ素、ナトリウムでした。これら検出された金属元素から発生箇所を推定すると、鉄、鉛、銅、錫・ギヤ歯面、軸受等リン、亜鉛、カルシウム、バリウム、ケイ素、ナトリウム・外部混入異物であると思われます。このうち、機械部品が摩耗したと思われる元素はのグループです。フェログラフィー摩耗粒子と摩耗の形態分析結果から観察された粒子は、潤滑状態が正常な場合に発生する摩耗粒子でした。潤滑部では、正常なマイルド摩耗が発生していることが分かりました。潤滑状態異常摩耗の早期発見パラメータとして摩耗粒子を定量化して評価するフェログラフィーのIs値は、の乗となっていました。これらの結果から、本減速機の潤滑部では正常なマイルド摩耗が発生していることが分かりました。電子顕微鏡・X線分析フェログラフィーで観察された粒子の組成を調べた結果、鉄、クロム、マンガンを含む粒子が多いことが分かりました。バックラッシご提供いただいた減速機に関する情報から遊星歯車機構であることが分かりました。遊星歯車は、別紙遊星歯車機構の構造例に示す通り、太陽歯車、内歯車、そして遊星歯車から構成されています。遊星歯車の数は、～個程度が一般的です。仮に個とした場合、遊星歯車と内歯車、遊星歯車と太陽歯車の接触点は合計で箇所となります。今回の情報から、歯幅と遊星歯車の数が不明でしたので歯幅をmm、遊星歯車の数をと仮定し、この部分のバックラッシを求めました。その結果、接触点箇所で平均的に摩耗が発生していたと仮定した場合、バックラッシの増加量は分解点検から時間で.μmと推定されました。また、最も厳しい状態である摩耗が接触点点に集中していたと仮定した場合は、μmと推定されました。バックラッシ増加分の上限値は、メーカにより差異はあるものの、当社の推奨するバックラッシは、一般に推奨されるμmを管理目安にしています。この値に比較して十分に小さい値です。計数汚染度および水分は良好でした。粘度、全酸価、IR、RBOTの各データは良好であり、継続使用可能と判断します。定期的な分析本減速機は継続使用可能と判断できます。今後も摩耗の進行を監視するため、定期的に分析を実施し、摩耗の進行状況を確認することを推奨します。バックラッシの計算トライボ診断では、今回のようにバックラッシの正確な増加量を分析結果から計算できます。今回仮定した歯幅と遊星歯車の数をご提供いただければ、再計算してご報告いたします。
報告№107-4545 報告№108-0460 | 分析№107-02185 分析№108-03174 | 108-03174 | トライボ診断を実施し、潤滑油の変色原因を検討する。一般に、潤滑油が変色する原因は以下のつが考えられます。摩耗粒子の増加油の劣化汚染粒子の混入異種油の混入水分の混入これらの推定される原因を以下の分析結果から確認しています。の中でも基本性状である粘度は、新油データとの比較が必要ですが、測定の結果では粘度がVGの規格値外になっていた水分がppmと当社推奨の管理限界値を大きく超えていた摩耗により発生したと思われる鉄、鉛、銅、外部から混入したと思われるケイ素が検出された以上のことから、潤滑油の変色は、・ギヤ歯面や転がり軸受の軌道面で発生した摩耗粒子の増加・銅、鉛を使用した箇所の摩耗・外部から混入したと思われる砂等の異物の混入・異種油および水分の混入が複合して発生していると考えられます。但し、の油の劣化を確認する項目の全酸価、IRが依頼項目には入っていなかったため確認できませんでした。
報告№108-0411 報告№110-00533 | 分析№108-02744 分析№110-002419 | 110-002419 | 本試料油の添加剤は、一般に、タービン油に比較して極圧添加剤や摩耗防止剤などの濃度が高く、この影響でRBOT試験の結果が変動する傾向があります。そのため、ギヤ油の余寿命の評価をタービン油と同等の精度で得るには、RBOTの結果に加え、粘度、水分、全酸価、IRなどのデータを総合的に判断することが必要です。分析の結果、油の粘性を示す粘度は、新油値のmm/sに比較して粘度変化率が+％の.mm/sとほぼ変化はなく、また油中のスラッジの発生量を示す全酸価は、新油値の.mgKOH/g以下の.mgKOH/gと良好であり劣化は確認されなかった。さらにはIRの結果でも油が劣化した場合に発生するカルボン酸の発生も確認されず、酸化防止剤の残存量を示すRBOTは、限界値minに比較して、十分に残量があるminであった以上のことから、潤滑油の劣化は確認されませんでした。また、IRの結果、新油のIRスペクトルと一致しない箇所が確認されたことから、異種油の混入または油名の誤りなどが考えられます。油の余寿命は、使用油の使用期間または使用時間が不明であったため、ご依頼の油の余寿命に関する検討は行えませんでした。ただし、分析の結果で新油値がminであったことから、使用期間を仮にヶ月間と仮定すれば余寿命は十二分にあると言えます。可能であれば、使用期間、あるいは使用時間の情報をご提供下さい。汚染度油中の水分を計測した結果、水分はppmと当社推奨の管理限界値を超えていました。IRの結果から異種油の混入または油名の誤りの可能性がありますので、使用油名を再度ご確認下さい。さらに水分が多いことから、腐食摩耗に進展することが懸念されるため、採油後に更油を実施していない場合は、更油を推奨します。
報告№109-09094 報告№112-00124 | 分析№109-000916 分析№112-000503 | 112-000503_date121122 | グリースは継続使用可能な状態にあると判断します。グリースの物理的性状は良好と判断します。≪状態監視とパラメータ≫分析の目的および各分析のパラメータは以下の通りです。特性低下目的：グリースの分析結果から、グリースの物理的性状や劣化傾向などを確認する。酸価JISK赤外線吸収スペクトルJISKちょう度JISK滴点JISK摩耗目的：グリース中の摩耗粒子を分析する事により、回転・摺動部の潤滑状態、摩耗劣化の程度、余寿命などを解析する。摩耗診断電子顕微鏡観察JISKX線マイクロアナリシス油中金属濃度JISK≪分析結果≫特性低下酸価：良好酸価mgKOH/gは管理基本値のmgKOH/g以内にあることから、問題は無いと判断します。赤外線吸収スペクトル：良好ちょう度：良好ちょう度値はと○○管理限界値であるから以内に留まっています。滴点：良好滴点はと管理基本値のに比較し大きな変化はないことから、問題は無いと判断します。摩耗摩耗診断電子顕微鏡観察・X線マイクロアナリシス：今回は実施していません。油中金属濃度：今回は実施していません。
報告№109-09136 報告№111-00271 | 分析№109-001160 分析№111-001280 | 111-001280 | 軸受は継続使用可能な状態にあると判断します。前回に比較してSOAP／D－SOAPの結果で、鉄および錫濃度に変化はなく、異常摩耗の早期発見パラメータであるフェログラフィーのIs値がのマイナス乗と良好でした。前回に比較して計数汚染度はNAS級から等級に変化はなく、良好でした。分析結果は良好と判断します。計数汚染度計数汚染度はNAS級と当社推奨の管理限界値のNAS級以内にあり、良好と判断します。重量汚染度は.mg/mlと当社推奨の管理限界値のmg/ml以内にあり、良好と判断します。機器の潤滑状態機器の潤滑状態は正常と判断します。SOAPSOAPの結果、油の添加剤成分であるリンが検出されました。摩耗により発生する鉄および錫は検出されていないことから、良好と判断します。D－SOAPD－SOAPの結果、摩耗により発生する錫が検出されました。フェログラフィー異常摩耗の早期発見パラメータであるフェログラフィーのIs値がのマイナス乗と良好の範囲にあり、潤滑状態は正常と判断します。
報告№109-09094 報告№112-00124 | 分析№109-000916 分析№112-000493 | 112-000493_date121122 | グリースは継続使用可能な状態にあると判断します。グリースの物理的性状は良好と判断します。≪状態監視とパラメータ≫分析の目的および各分析のパラメータは以下の通りです。特性低下目的：グリースの分析結果から、グリースの物理的性状や劣化傾向などを確認する。酸価JISK赤外線吸収スペクトルJISKちょう度JISK滴点JISK摩耗目的：グリース中の摩耗粒子を分析する事により、回転・摺動部の潤滑状態、摩耗劣化の程度、余寿命などを解析する。摩耗診断電子顕微鏡観察JISKX線マイクロアナリシス油中金属濃度JISK≪分析結果≫特性低下酸価：良好酸価.mgKOH/gは管理基本値の.mgKOH/g以内にあることから、問題は無いと判断します。赤外線吸収スペクトル：良好ちょう度：良好ちょう度値はと○○管理限界値であるから以内に留まっています。滴点：良好滴点はと管理基本値のに比較し大きな変化はないことから問題は無いと判断します。摩耗摩耗診断電子顕微鏡観察・X線マイクロアナリシス：今回は実施していません。油中金属濃度：今回は実施していません。
報告№109-09128 報告№109-09128 | 分析№109-001092 分析№109-001092 | 109-001092 | 潤滑油が今後年間継続使用可能かを判断する。潤滑油の余寿命分析の結果、RBOTがminと年月使用開始から約年ヶ月でmin減少していました。この減少傾向を基に別紙図により、限界値到達予測日を推定したところ、年月と推定されました。である粘度、全酸価、IRの各データが良好の範囲にあり、かつ、RBOTにより推定された限界値到達予測日の計算結果から、今後年間は継続使用可能と判断します。但し、SOAPの結果で、銅がppm検出されており、銅を使用した部分の溶出が確認されています。銅濃度は別紙鉱油の酸化に対する金属触媒の影響に示すように銅濃度が増加すると酸化速度が速まりますので、酸化劣化の進行状況を油分析により定期的に監視されることを推奨します。尚、この溶出は、検出された亜鉛系添加剤の成分と銅が反応し、溶出することが知られています。今後、銅濃度が増加すること予想されますので注意が必要です。計数汚染度、重量汚染度ともに当社推奨の管理限界値内にあり良好と判断します。機器の潤滑状態機器の潤滑状態を知るために実施したSOAP／D－SOAP、フェログラフィーを実施しました。SOAPで銅がppm検出されていますが、摩耗により発生する鉄、錫、鉛、クロムがSOAPおよびD－SOAPで検出されておらず、かつ、異常摩耗の早期発見パラメータでフェログラフィーのIs値がのマイナス乗と良好の範囲にあることから、潤滑状態は正常な状態あると判断します。
報告№102-6191 | 分析№102-03392 | 102-03392 | オーバーホール後に分析を実施した本軸受の潤滑状態は、油中摩耗粒子の観察結果から、初期のなじみ摩耗が発生していたことがわかりました。今回観察されている、摩耗粒子のようになじみ過程で切削粒子や、大型のシビア粒子が観察された場合は、なじみ過程が正常に終了していない場合があり異常摩耗に進展することも懸念する必要があります。なじみ過程が正常な状態で終了した場合、摩耗粒子の観察では、切削粒子シビア粒子は観察される事が少ないのが一般的で、今回のように、異常な摩耗形態であるシビア粒子や切削粒子が観察されるような場合は、局部的な金属接触がごく一部で発生したと考えられます。この接触が、既に正常な状態に推移しているか、或いは、進行しているのかを確認するためには、ヶ月毎に回目の初期試験を実施されることを推奨します。これらのことは、異常摩耗の早期発見パラメータであるフェログラフィーのIs値が、のマイナス乗と良好の範囲にあるものの、摩耗粒子の形態観察の結果、金属表面の微小突起、異物の噛み込みにより発生する切削粒子、金属接触が厳しい場合に発生したμmサイズのシビア粒子が観察されたことから判断しました。
報告№109-09233 報告№109-09233 | 分析№109-001700 分析№109-001700 | 109-001700 | 結論本試料油は継続使用可能であり、潤滑油の交換は必要ありません。但し、酸化劣化の進行状況を全酸価の変化で監視されることを推奨します。尚、今回の採油が停止中に実施しているため、油槽内部で粒子の沈降があり、分析データが見かけ上低濃度となっている可能性があります。そのため、異常な摩耗により大型摩耗粒子が発生していたとしても検出されず、正常と誤認している可能性があります。油循環中または機器停止直後に再度採油を実施し、汚染状態および摩耗の発生状況を確認することを推奨します。
報告№109-09094 報告№112-00124 | 分析№109-000870 分析№112-000431 | 112-000431 | 潤滑油および対象設備は継続使用可能な状態にあると判断します。はフェログラフィーおよびSOAP-Tの結果から総合的に判断した結果、正常な状態にあると考えられます。フェログラフィー【定量分析：Is値】Is値は異常摩耗の早期発見パラメータのつで、摩耗粒子を定量化するために用います。今回のIs値はのマイナス乗と低い値でした。フェログラフィー【定性分析：摩耗粒子および摩耗形態観察】分析結果から比較的多く観察された粒子は、以下の通りでした。正常な摩耗粒子・潤滑状態が正常なマイルド摩耗により発生。Iカップリング発光分光分析【SOAP-T】検出された金属元素から発生箇所を推定すると、以下の通りでした。ナトリウム・外部混入異物．水分、計数汚染度、重量汚染度は共に良好でした。．粘度、酸価、IR、RBOTの各データは良好でした。尚、RBOTがminと管理基本値の.minに比較してmin減少していました。このまま継続使用した場合、この減少傾向から限界値に到達するのは、別紙図RBOTの減少傾向に示すように年月と推定されました。残りの継続使用期間は、約年ヶ月であると予測されます。≪状態監視とパラメータ≫分析の目的および各分析のパラメータは以下の通りです。特性低下目的：油の分析結果から、や劣化傾向ならびに添加剤の消耗程度、残存寿命などを確認する。粘度JISK酸価JISK赤外線吸収スペクトルJISK酸化安定度試験JISK汚染目的：油の分析結果から、砂塵あるいは水・異種油などによるや、異物混入の有無を確認する。水分JISK計数汚染度JISB重量汚染度JISB光学顕微鏡観察摩耗目的：油中の摩耗粒子を分析する事により、回転・摺動部の潤滑状態、摩耗劣化の程度、余寿命などを解析する。摩耗診断電子顕微鏡観察JISKX線マイクロアナリシス油中金属濃度JISK≪分析結果≫特性低下粘度：良好粘度値mm/sの管理基本値mm/sに対する変化率は.％であり、○○管理限界値±％以内に留まっています。酸価：良好酸価.mgKOH/gは管理基本値の.mgKOH/g以内にあることから、問題は無いと判断します。赤外線吸収スペクトル：良好酸化安定度試験：良好酸化安定度試験の結果、数値minは○○管理限界値min以上に留まっており、現時点での使用は可能と判断します。汚染水分：良好水分値ppmは○○管理限界値以内に留まっています。計数汚染度：良好計数汚染度はNAS級と当社推奨の管理限界値NAS級以内にあります。重量汚染度：良好重量汚染度は.mg/mlと当社推奨の管理限界値mg/ml以内にあります。光学顕微鏡観察：良好光学顕微鏡写真は捕捉された汚染物の量は少なく、スラッジは確認されませんでした。摩耗摩耗診断：良好摩耗診断の結果、異常摩耗の早期発見パラメータであるIs値がのマイナス乗と良好の範囲にあることから、潤滑状態は正常と判断します。電子顕微鏡観察・X線マイクロアナリシス：今回は実施していません。油中金属濃度：良好油中金属濃度の結果、外部から混入したと思われるナトリウムが検出されたものの、良好と判断します。
報告№103-6056 | 分析№103-01376 | 103-01376 | 濾過前の試料油を分析した結果、軸受摺動面で厳しい金属接触が発生していることが確認されました。直ちに異常ではないものの、ヶ月後に再度分析を実施し、摩耗の進行状況を確認されることを推奨します。これらのことは、計数汚染度が、前回NAS級からNAS級にランク上昇し、異常摩耗の早期発見パラメータであるフェログラフィーのIs値が、と非常に良好の範囲にあるものの、摩耗粒子の形態観察の結果、金属接触が厳しい場合に発生するシビア粒子、外部から混入した異物が見られたことから判断しました。
報告№102-8017 報告№102-8017 | 分析№102-00207 分析№102-00207 | 102-00207 | 分析の結果、フェログラフィーを除く項目は良好でした。フェログラフィーの結果、摩耗の過酷度を示すIs値がの乗と高い値を示していました。摩耗粒子の形態観察の結果、金属接触が厳しく、且つ、摩擦熱が高い場合に発生する黒錆が多く見られることから、ベアリング軌道面の摩耗が発生しているものと考えられます。但し、観察された摩耗粒子は、μm以下の小さな粒子が支配的であり、ベアリングは使用可能な状態にあると判断します。考察は良好と判断します。粘度は良好と判断します。粘度は.mm/sと新油値mm/sに比較して、粘度変化率は-％で、当社推奨の管理目安である±％以内にあり、良好と判断します。水分は良好と判断します。水分はppmと当社推奨の管理目安の以下であり、良好と判断します。全酸価は良好と判断します。全酸価は.mgKOH/gと新油値.mgKOH/gに比較して、.mgKOH/gとわずかに高いものの、良好と判断します。IRの結果、良好と判断します。IRの結果、IRチャートに示すように新油パターンに比較して変化はなく、良好と判断します。計数汚染度は管理目安を超えていました。計数汚染度は管理目安を超えていました。計数汚染度はNAS級以上と当社推奨の管理目安のNAS級を超えており、汚染度が高い状況でした。機器の潤滑状態フェログラフィーの結果、ベアリング軌道面の摩耗が発生しているものと考えられます。但し、観察された摩耗粒子は、μm以下の小さな粒子が支配的であり、ベアリングは使用可能な状況にあると判断します。SOAPの結果は良好です。油中の添加剤及びμm未満の摩耗粒子を検出できるSOAPの結果、摩耗により発生した鉄がppm検出され、油の添加剤成分であるリンがppm検出されました。D－SOAPの結果は良好です。大型の摩耗粒子を検出できるD－SOAPの結果、摩耗により発生した鉄が.ppm、外部から混入したカルシウムが検出されました。フェログラフィーの結果、摩耗の過酷度を示すIs値がの乗と高い値を示していました。摩耗粒子の形態観察の結果、金属接触が厳しく、且つ、摩擦熱が高い場合に発生する黒錆が多く見られることから、ベアリング軌道面の摩耗が発生しているものと考えられます。但し、観察された摩耗粒子は、μm以下の小さな粒子が支配的であり、ベアリングは使用可能な状態にあると判断します。
報告№109-09136 報告№111-00304 | 分析№109-001160 分析№111-001436 | 111-001436 | 対象設備は継続使用可能な状態にあると判断します。但し、潤滑油は汚染度が高く、油のスラッジであるスラッジが確認されたことから、今後バルブ類の動作障害やフィルタおよびストレーナの目詰まりが発生することが懸念されるため、以下の対策を推奨します。TS－の投与と濾過今後バルブ類の動作障害やフィルタおよびストレーナの目詰まりが発生することが懸念されるため、当社製清浄分散剤TS－の投与と濾過を推奨します。フェログラフィー異常摩耗の早期発見パラメータとして摩耗粒子を定量化して評価するフェログラフィーのIs値は、潤滑状態が正常なのマイナス乗でした。摩耗粒子の形態で比較的多く観察された粒子は、潤滑状態が正常な場合に発生する摩耗粒子、局部的に高圧・高温となる場合に発生するフリクションポリマでした。これらの摩耗粒子が観察された場合、潤滑部で発生している摩耗形態は、正常なマイルド摩耗であり、そして局部的ではあるものの高圧・高温の箇所が発生していることも分かります。フリクションポリマは、潤滑油が摺動面に押し込められ高圧状態になると同時に、圧縮熱により高温状態になった結果、基油自身が重合反応を起こし生成することが知られています。そのため、高圧高温状態の解消がなされなければ、潤滑油の劣化が進行し、粘度上昇に因る潤滑異常に進展する場合があります。Iカップリング発光分光分析供試の作動油を分析した結果、検出された金属元素は、SOAPの結果表に示すように、鉄、ニッケル、リン、カルシウム、ケイ素、ナトリウムが検出されました。これらの検出された金属元素から発生箇所を推定すると鉄、ニッケル・シリンダ内壁・ブッシュ等リン・オイル添加剤カルシウム、ケイ素、ナトリウム・外部混入異物であると思われます。このうち、機械部品が摩耗したと思われる元素はのグループです。前回に比較して計数汚染度はNAS級からNAS級以上にランク増加し、重量汚染度はmg/mlからmg/mlに増加し、共に当社推奨の管理限界値を超えていました。フィルタ表面の異物観察で表面が茶褐色で粘ちょう物が確認されたことから、汚染度が高い要因は、スラッジの影響と思われます。粘度、水分、全酸価、IRの各データは良好でした。
報告№109-09094 報告№112-00124 | 分析№109-000872 分析№112-000454 | 112-000454 | 潤滑油は継続使用可能な状態にあると判断します。は良好でした。尚、RBOTがminと新油値のminに比較してmin減少していました。このまま継続使用した場合、この減少傾向から限界値に到達するのは、別紙図RBOTの減少傾向に示すように年月と推定されました。残りの継続使用期間は、約年であると予測されます。≪状態監視とパラメータ≫分析の目的および各分析のパラメータは以下の通りです。特性低下目的：油の分析結果から、や劣化傾向ならびに添加剤の消耗程度、残存寿命などを確認する。粘度JISK酸価JISK赤外線吸収スペクトルJISK酸化安定度試験JISK汚染目的：油の分析結果から、砂塵あるいは水・異種油などによるや、異物混入の有無を確認する。水分JISK計数汚染度JISB重量汚染度JISB光学顕微鏡観察摩耗目的：油中の摩耗粒子を分析する事により、回転・摺動部の潤滑状態、摩耗劣化の程度、余寿命などを解析する。摩耗診断電子顕微鏡観察JISKX線マイクロアナリシス油中金属濃度JISK≪分析結果≫特性低下粘度：良好粘度値mm/sの新油値mm/sに対する変化率は+％であり、当社推奨の管理限界値±％以内に留まっています。酸価：良好酸価.mgKOH/gは新油値の.mgKOH/g以内にあることから、問題は無いと判断します。赤外線吸収スペクトル：良好酸化安定度試験：良好酸化安定度試験の結果、数値minは当社推奨の管理限界値min以上に留まっており、現時点での使用は可能と判断します。汚染水分：良好水分値.ppmは当社推奨の管理限界値以内に留まっています。計数汚染度：今回は実施していません。重量汚染度：今回は実施していません。光学顕微鏡観察：今回は実施していません。摩耗摩耗診断電子顕微鏡観察・X線マイクロアナリシス：今回は実施していません。油中金属濃度：今回は実施していません。
報告№109-09136 報告№112-00040 | 分析№109-001160 分析№112-000099 | 112-000099 | 潤滑油および軸受は継続使用可能な状態にあると判断します。但し、今後も摩耗の進行を傾向監視するため、以下の対策を推奨します。定期的な分析摩耗の進行を監視するため、定期的に分析を実施し、分析データによる摩耗の進行状況を確認することを推奨します。前回に比較してSOAP／D－SOAPの結果で、鉄および錫濃度に変化はありませんでした。Is値は異常摩耗の早期発見パラメータのつで、摩耗粒子を定量化するために用います。前回に比較してのマイナス乗からマイナス乗に低下し、潤滑状態は正常と判断できます。一方、前回に比較してSOAPの銅がppmからppmに増加していたことから、銅を使用した箇所の摩耗・溶出が発生しています。この原因は以下の点が考えられます。：油の添加剤成分である亜鉛系添加剤と銅が反応して溶出する。：冷却用蛇管にフィンがついていた場合、振動により摩耗する。：及びの現象が同時に起こる。今回の原因は、分析の結果からの可能性が高いと推定されます。銅の溶出および摩耗が発生している場合、冷却蛇管が溶解、又は、摩耗している場合、蛇管にピンホールが発生することへの注意が必要です。この場合、潤滑油に水分が混入しますので、水分濃度を監視する必要があります。さらに油中の銅濃度が以上になった場合、別添資料鉱油の酸化に対する金属触媒の影響に示すとおり油の劣化速度が加速しますので、銅濃度は以下で管理されることを推奨します。銅分が増加傾向を示すような場合、油種の変更が必要です。前回に比較して計数汚染度はNAS級から等級に変化はなく、良好でした。粘度、水分、全酸価、IR、RBOTの各データは良好でした。
報告№109-09136 報告№111-00490 | 分析№109-001160 分析№111-002253 | 111-002253 | 潤滑油および対象設備は継続使用可能な状態にあると判断します。但し、今後も摩耗の進行を傾向監視するため、以下の対策を推奨します。定期的な分析摩耗の進行を監視するため、定期的に分析を実施し、摩耗の進行状況を確認することを推奨します。最適な採油方法本試料油は、機器停止中にドレンプラグから採油されているにもかかわらず汚染度を示すデータは良好でしたが、今後の採油は、極力運転中もしくは停止直後の油槽中層部から実施されることを推奨します。フェログラフィー異常摩耗の早期発見パラメータとして摩耗粒子を定量化して評価するフェログラフィーのIs値は、潤滑状態が正常なの乗でした。Iカップリング発光分光分析供試の潤滑油を分析した結果、検出された金属元素は、SOAPの結果表に示すように、鉄、銅、クロム、錫、リン、亜鉛、カルシウム、バリウム、ナトリウムでした。検出されたこれらの金属元素から発生箇所を推定すると鉄、銅、クロム、錫・シリンダ内壁・ポンプ等リン、亜鉛・オイル添加剤カルシウム、バリウム、ナトリウム・外部混入異物であると思われます。このうち、機械部品が摩耗したと思われる元素はのグループです。銅を使用した箇所の溶出・摩耗SOAPの結果、銅がppm検出されたことから、銅を使用した部分の溶出・摩耗が発生しています。亜鉛系添加剤を使用している潤滑油で銅が検出される場合、潤滑系統内でこれらの金属が亜鉛系添加剤の影響により溶出することが知られています。今回の検出は、この溶出によるものと考えられます。今後、別紙鉱油の酸化に対する金属触媒の影響に示すように濃度の増加に伴い酸化速度が速まる可能性があります。計数汚染度、重量汚染度は共に良好でした。粘度、水分、酸価、IRの各データは良好でした。
|  | 113-001385 | 分析の結果、潤滑油の劣化はなく、汚染度は良好な範囲にあることから、継続使用可能と判断します。減速機減速機は継続使用可能な状態であるため、分解点検の必要はないと判断します。但し、将来的な摩耗進行の有無を確認するためにも傾向監視を継続することが有効です。尚、バックラッシ増加量の評価をした結果、上限値に比較して十分低い値であり、余寿命は約時間と推定されました。但し、今回の計算は仮定に基づいて行っているため、参考値としてお考え下さい。定期的なトライボ診断実施定期的な分析を実施することにより、データの変化から異常の兆候を早期に発見することが可能となります。今後懸念される疲労摩耗の進行を監視するため、定期的なトライボ診断の実施を推奨します。は良好でした。粘度粘度は、mm/sと、新油値の.mm/sに比較して粘度変化率が-％となり、当社推奨の管理限界値である±％以内であり、良好と判断します。水分は.と当社推奨の管理限界値以下であり、良好と判断します。酸価・IR酸価劣化の進行度は、酸価およびIRの結果から総合的に判断します。酸価は、.mgKOH/gと新油値.mgKOH/g以下であり、IRの結果で油劣化の兆候を示すカルボン酸の吸収が確認されていないことから、油は劣化していないと判断します。は良好でした。計数汚染度計数汚染度はNAS級と当社推奨の管理限界値NAS級以下であり、良好と判断します。重量汚染度はmg/mlでした。光学顕微鏡写真重量汚染度で濾過したフィルタ表面上の夾雑物を光学顕微鏡で観察した結果、フィルタ表面が茶褐色であり、金属片、スラッジ、鉄錆、砂等が観察されました。はフェログラフィーおよびSOAP-Tの結果から総合的に判断した結果、継続使用は可能ですが、今後の機器の機能を確認するためにも傾向管理が有用と考えます。フェログラフィー【定量分析：Is値】Is値は異常摩耗の早期発見パラメータのつで、摩耗粒子を定量化するために用います。今回のIs値は、の乗と低い値でした。フェログラフィー【定性分析：摩耗粒子および摩耗形態観察】分析結果から観察された代表的な粒子は、以下の通りでした。正常な摩耗粒子・潤滑状態が正常なマイルド摩耗により発生。疲労摩耗粒子・繰返し応力を受けて発生。Iカップリング発光分光分析【SOAP-T】検出された金属元素から発生箇所を推定すると、以下の通りでした。鉄、鉛、銅、アンチモン、錫、亜鉛・ギヤ歯面、軸受等リン、モリブデン・添加剤カルシウム、バリウム、アルミニウム、ケイ素、ナトリウム、マグネシウム・外部混入異物SOAP-Tの結果、亜鉛がppm検出されました。亜鉛を使用した箇所の溶出・摩耗が発生していると思われます。亜鉛メッキ等であった場合、耐食性が低下して腐食に進展することが懸念されます。バックラッシ検出された鉄濃度を基にバックラッシ増加量の計算を行いました。その結果、今回検出された鉄がギヤ歯面から、平均的に摩耗して発生していたと仮定した場合、バックラッシの増加量は以下の通りと推定されます。表バックラッシ増加量接触箇所 バックラッシ増加量上限値 バックラッシ増加量 内歯車-遊星歯車 約. 遊星歯車-太陽歯車 約. バックラッシの初期値が不明であるため、増加量の上限値を適正なバックラッシの最大値と最小値の差としました。今回の推定されたバックラッシ増加量は上限値に比較して十分に小さい値であり、良好であると推定できます。バックラッシの増加量を基に余寿命を計算したところ、上限値に達する稼働時間は約時間後と推定されました。但し、今回の計算は仮定に基づいて行っているため、参考値としてお考え下さい。
報告№109-09136 報告№110-00434 | 分析№109-001160 分析№110-001961 | 110-001961_date110118 | 診断目的、汚染度、潤滑状態を確認する。SOAP／D－SOAPの結果、検出された元素は鉄、銅、アンチモン、ニッケル、錫、リン、カルシウム、ケイ素、ナトリウム、ホウ素が検出されました。これら検出された金属元素から発生箇所を推定すると、鉄、銅、アンチモン、ニッケル、錫・軸受等リン・オイル添加剤カルシウム、ケイ素、ナトリウム、ホウ素・外部混入異物であると思われます。このうち、機械部品が摩耗したと思われる元素はのグループです。異常摩耗の早期発見パラメータであるフェログラフィーのIs値がの乗とやや高く、摩耗粒子の形態観察で金属潤滑部が局部的に油膜切れを起して発生するシビア粒子、繰返し応力を受けて発生する疲労摩耗粒子、局部的に高圧・高温となる場合に発生するフリクションポリマが比較的多く観察されました。潤滑部では、正常なマイルド摩耗、やや厳しい摩耗形態の凝着摩耗、疲労による疲労摩耗が発生し、そして局部的ではあるものの高圧・高温の箇所が発生していることも分かりました。フリクションポリマは、潤滑油が軸受摺動面および軌道面に押し込められ高圧状態になると同時に、圧縮熱により高温状態になった結果、基油自身が重合反応を起こし生成することが知られています。そのため、高圧高温状態の解消がなされなければ、潤滑油の劣化が進行し、粘度上昇に因る潤滑異常に進展する場合があります。SOAP／D－SOAPでスラスト軸受の主成分である錫が検出されました。更油後の初期試験を実施していないため、仮に初期値をとした場合、今回の錫濃度がであることから、初期値から増加したことになります。今回の増加量と更油前のppmを積算した値ppmから軸受表面の平均的な摩耗を計算した結果、摩耗深さはμmとなります。この摩耗深さは、一般的なメタルの表面粗さのsを大きく上回るものであることから、メタル表面には鏡面状態になっている箇所があり、油膜が形成されにくい状態になっていることを示唆しています。汚染度計数汚染度は良好でした。粘度、水分、全酸価、IRの各データは良好でした。潤滑油および転がり軸受はフレーキングが確認されていないことから、継続使用可能な状態にあるものの、すべり軸受の摩耗が進行することが懸念されるため、以下の対策を推奨します。スラスト軸受は、摺動面が鏡面状態になっている箇所があり、安定した油膜が形成されにくい状態になっていると思われます。AHは、極めて低速で回転することから油膜が形成し難く、摩耗の進行を回避するのは困難と思われますので、定期的な分析により傾向監視することを推奨します。
報告№106-0227 報告№106-0326 | 分析№106-01279 分析№106-01724 | 106-01724 | 分析の結果、計数汚染度、重量汚染度が共に当社推奨の管理限界値を超え、また、異常摩耗の早期発見パラメータであるフェログラフィーのIs値がの乗とやや高い値を示していました。粒子の形態観察の結果、外部から混入した鉄錆や砂等がやや多く観察されたことから、汚染の要因は、摩耗粒子ではなく、外部から混入した異物によるものと考えられました。通常、このような異物が多く見られる場合、異物が軸受摺動面に噛み込み摩耗が進行することが懸念されます。しかし、採油前の排油量がドレン配管分であり、ドレン配管に残留していた汚染物を採取した可能性もあります。今回の分析結果では、軸受は継続使用可能な状況にあると判断できますので、今後は、油槽内を十分にフラッシングを実施するとともに、充填油は濾過を実施することを推奨します。また、可能であれば、機器運転直後とヶ月後の回分析を実施し、汚染状態および摩耗の進行状況を確認されることを併せて推奨します。これらのことは、計数汚染度がNAS級以上、重量汚染度がmg/mlと共に当社推奨の管理限界値を超えていたこと異常摩耗の早期発見パラメータであるフェログラフィーのIs値がの乗とやや高く、摩耗粒子形態観察の結果、外部から混入した鉄錆、砂が多く観察されたことフィルタ写真で金属片、外部から混入した鉄錆、砂が見られたこと以上のことから判断しました。尚、採油前の排油量がドレン配管分であり不足していた可能性も考えられます。今後の採油はドレン配管分の油量の～倍程度排油を行ってから、採油を実施されることを推奨します。
報告№107-0366 報告№111-00205 | 分析№107-01900 分析№111-001066 | 111-001066 | 濾過前の試料油を分析した結果、摩耗粒子の形態観察で潤滑状態が正常な場合に発生する摩耗粒子が比較的多く観察されました。前回に比較してD－SOAPで鉄がからに増加していました。主にサーボシリンダ内壁やポンプ内部で摩耗が発生している可能性が考えられます。現状ではNAS級と良好の範囲にあるものの、D－SOAPの鉄濃度が増加していることから、このまま摩耗が進行し、汚染度がNAS級のやや不良領域に上昇した場合、バルブ類の動作障害やフィルタの目詰まり等が発生することが懸念されます。これらの障害発生に対する弊害を勘案の上、念のため、ヶ月後に再分析を実施し、摩耗の進行状況および汚染の状態を確認することを推奨します。尚、RBOTが前回に比較し、min上昇しています。RBOTが上昇した理由は、更油、補給を実施した仮設タンクで他の軸受油と混合して濾過を実施した濾過機配管内や仮設タンクなどに油が残留していた以上のことが考えられます。お客様情報は～にはいずれにも該当せず、原因は分かりませんでした。但し、今回の分析結果で、全酸価および粘度の各データに大きな変化はなく、異種油の混入などは確認されていないため、本試料油は継続使用可能な状態にあります。今後は、今回のRBOT値を基に潤滑油の寿命を評価します。
報告№108-0130 報告№108-0130 |  | 108-00751_752 | 油の汚染度、は、全て良好な状態にあると判断します。但し、を示す粘度、全酸価、IRは、新油データが当社データベースになかったため、判定できませんでした。これらの項目は、新油との比較が必要ですので、現在使用している貴社保有の新油をご提供下さい。濾過効率は油清浄器入口に比較して出口の粒子数が若干大きな値を示しており、濾過効率を求めることができませんでした。を示す粘度、全酸価、IRは、新油データが当社データベースになかったため、判定できませんでした。これらの項目は、新油との比較が必要ですので、現在使用している貴社保有の新油をご提供下さい。油清浄器の濾過効率による油汚染度管理に関する考察油清浄器の濾過効率の指標であるβ値を確認するため、油清浄器の入口側と出口側の配管より採油を実施し、計数汚染度を実施しました。その結果を下表に示します。 ・ここで、 EMBEDExcel.Sheet.表に示す通り、油清浄装置入口に比較して出口の粒子数が若干大きな値を示しており、濾過効率を求めることができませんでした。油清浄装置の入口と出口の粒子数を比較し、濾過後の出口側の粒子数が多くなる現象が見られた場合、その原因として、油清浄装置の濾過材の交換時期を迎えた採油配管の排油が十分ではなく、配管内に滞留していた錆などの汚染粒子が混入した状態で採油した採油試料が入れ替わった事などが考えられます。軸受の潤滑状態本機器は、油清浄装置が設置されており、油中粒子数は常に除去されています。今回の分析では上述したとおり、入口側と出口側の汚染度データが逆転していたため油清浄装置の濾過効率を求められず、定量的な評価はできませんでした。そこで、今回は油中の摩耗粒子の形態から摩耗状況を確認しました。油清浄装置入口の油中の摩耗粒子を詳細に観察した結果、外部から混入したと思われる鉄錆、砂等の異物が多く観察されているため、汚染の原因は、摩耗ではなく外部混入異物であるため、潤滑状態は正常な状態にあると考えられました。
報告№109-09136 報告№112-00010 | 分析№109-001160 分析№112-000015 | 112-000015 | 潤滑油および対象設備は継続使用可能な状態にあると判断します。但し、今後も摩耗の進行を傾向監視するため、以下の対策を推奨します。再分析摩耗の進行を監視するため、夏期ピーク前に再分析を実施し、分析データによる摩耗の進行状況を確認することを推奨します。フェログラフィーIs値は異常摩耗の早期発見パラメータのつで、摩耗粒子を定量化するために用います。前回に比較してIs値はの乗から変化はなく、潤滑状態はやや厳しいと判断できます。摩耗粒子の形態で比較的多く観察された粒子は、潤滑状態が正常な場合に発生する摩耗粒子局部的に高圧・高温となる場合に発生するフリクションポリマでした。これらの摩耗粒子が観察された場合、潤滑部で発生している摩耗形態は、正常なマイルド摩耗であり、そして局部的ではあるものの高圧・高温の箇所が発生していることも分かります。フリクションポリマは、潤滑油が摺動面に押し込められ高圧状態になると同時に、圧縮熱により高温状態になった結果、基油自身が重合反応を起こし生成することが知られています。そのため、高圧高温状態の解消がなされなければ、潤滑油の劣化が進行し、粘度上昇に因る潤滑異常に進展する場合があります。Iカップリング発光分光分析供試の潤滑油を分析した結果、検出された金属元素は、SOAPの結果表に示すように、鉄、カルシウム、ナトリウムでした。検出されたこれらの金属元素から発生箇所を推定すると鉄・シリンダ・ポンプ内部等カルシウム、ナトリウム・外部混入異物であると思われます。このうち、機械部品が摩耗したと思われる元素はのグループです。前回に比較して計数汚染度はNAS級からNAS級にランク減少しているものの、重量汚染度は前回同様に.mg/mlとやや高い値でした。フィルタ表面の異物観察で表面が茶褐色で鉄錆、砂等が観察されたことから、汚染度が高い要因は、摩耗とスラッジ、そして外部混入異物の影響と思われます。前回同様に粘度、水分、全酸価、IRの各データは良好でした。分析結果は良好と判断します。粘度粘度は.mm/sと新油値mm/sに比較して、粘度変化率は+.％で、当社推奨の管理限界値である±％以内にあり、良好と判断します。水分はppmと当社推奨の管理限界値の以下であり、良好と判断します。全酸価全酸価は.mgKOH/gと当社推奨の管理限界値の.mgKOH/g以下にあり、良好と判断します。IRIRの結果、油劣化の兆候を示すカルボン酸の吸収が確認されていないことから、良好と判断します。重量汚染度がやや高い値でした。計数汚染度計数汚染度はNAS級と当社推奨の管理限界値のNAS級以内であり、良好と判断します。重量汚染度は.mg/mlと当社推奨の管理限界値のmg/ml以内にあるものの、やや高い値でした。機器の潤滑状態摩耗粒子の形態観察で潤滑状態が正常な場合に発生する摩耗粒子、局部的に高圧・高温となる場合に発生するフリクションポリマが比較的多く観察されました。SOAPSOAPの結果、金属元素は検出されませんでした。D－SOAPD－SOAPの結果、鉄が、外部から混入したと思われるカルシウムが、ナトリウムが検出されました。フェログラフィー異常摩耗の早期発見パラメータであるフェログラフィーのIs値がの乗と潤滑状態はやや厳しい範囲にあり、摩耗粒子の形態観察で潤滑状態が正常な場合に発生する摩耗粒子、局部的に高圧・高温となる場合に発生するフリクションポリマが比較的多く観察されました。
報告№109-09136 報告№113-00645 | 分析№109-001160 分析№113-002767 | 113-002767 | IRの結果、前回同様に、cm-付近に新油にはみられない吸収ピークが確認されたことから、新油と使用油は別油種であるか、異種油の混入が考えられます。異種油の混入および油名の確認、定期的な分析IRで新油と一致しないピークが確認されたことから、新油と使用油は別油種であるか、異種油が混入している可能性があります。油は設備の条件にあった適正な性能のものを使用することが重要であるため、異種油の混入の有無、油名を再確認することを推奨します。本試料油を更油した際に、以前使っていた異種油が残っており、混入してしまっている可能性も考えられます。現状は酸化劣化していないと考えられることから継続使用可能と判断しますが、異種油の混入がある場合、今後スラッジが発生する可能性があることから、定期的な分析による傾向監視を推奨します。IRIRの結果、新油のIRスペクトルと一致しない箇所が確認されました。異種油の混入、または油名の誤りなどが考えられます。
報告№109-09136 報告№112-00589 | 分析№109-001160 分析№112-002476 | 112-002476_date130403 | 分析の結果、潤滑油の劣化は確認されていないことから、継続使用可能な状態にあると判断します。但し、油中の汚染度がやや高く、汚染物が軌道面に噛み込み摩耗が進行することが懸念されるため、以下の対策を推奨します。軸受分析の結果、軸受は継続使用可能な状態にあると判断します。但し、疲労摩耗が発生しており、今後も摩耗の進行を傾向監視するため、以下の対策を推奨します。更油および油槽内の清掃潤滑油が汚染されていることから、油槽内は汚染されていると思われます。更油をする際には、油槽内を清掃し、更油する新油もNAS級程度の清浄な潤滑油を更油することを推奨します。定期的な分析定期的に分析を実施することにより、データの変化から異常の兆候を早期に発見することが可能となります。また、今回は対象設備の初回分析であるため、あと最低でも回分析を実施し、分析データの変化から今後の分析周期を検討することを推奨します。今後、疲労摩耗の進行が懸念されるため、出来るだけ早めに回目の分析を実施することを推奨します。は良好と判断します。粘度粘度は、mm/sと新油値.mm/sに比較して、粘度変化率は-％で、当社推奨の管理限界値である±％以内であり、良好と判断します。水分は、.ppmと当社推奨の管理限界値の以下であり、良好と判断します。酸価は、.mgKOH/gと新油値.mgKOH/g以下であり、良好と判断します。IRIRチャートの結果、新油と使用油のスペクトルパターンはほぼ一致し、また、油劣化の兆候を示すカルボン酸の吸収が確認されていないことから、良好と判断します。計数汚染度は当社推奨の管理限界値以下であるものの、やや高い値でした。計数汚染度計数汚染度は、NAS級と当社推奨の管理限界値NAS級以下であるものの、やや高い値でした。重量汚染度は、.mg/mlと当社推奨の管理限界値mg/mlを超えていました。光学顕微鏡写真重量汚染度で濾過したフィルタ表面上の夾雑物を光学顕微鏡で観察した結果、金属片、鉄錆、砂等が観察されました。はフェログラフィーおよびSOAP-Tの結果から総合的に判断した結果、継続使用は可能ですが、機器の機能を保持するためにも傾向管理が有用と考えます。フェログラフィー【定量分析：Is値】Is値は異常摩耗の早期発見パラメータのつで、摩耗粒子を定量化するために用います。今回のIs値はの乗と高い値でした。フェログラフィー【定性分析：摩耗粒子および摩耗形態観察】観察された代表的な摩耗粒子は、以下の通りでした。正常な摩耗粒子・潤滑状態が正常なマイルド摩耗により発生。疲労摩耗粒子・繰返し応力を受けて発生。Iカップリング発光分光分析【SOAP-T】検出された金属元素から発生箇所を推定すると、以下の通りでした。鉄、ニッケル、亜鉛・軸受等リン・添加剤カルシウム、バリウム、ナトリウム、モリブデン・外部混入異物
報告№109-0029 報告№109-0029 | 分析№109-00131 分析№109-00131 | 109-00131 | 分析の結果、SOAPの銅濃度以外のデータは良好でした。SOAPの銅濃度が前回のppmに比較してppmに減少したものの、高い値となっていました。銅の溶出箇所は、貴社ご提供の図面からデフレクターとバッフルという部品からと考えられます。これらの部品はオイルシールの役目を果たしていることから、溶出が継続した場合、シャフトとのギャップが増大し油漏れの原因になることが懸念されるため、巡視の際には、油漏れと油面の低下に注意を払う必要があります。今後は、摩耗の増加、油劣化の進行を確認する必要があるため、定期的に分析を実施されることを推奨します。尚、SOAPの銅濃度がppmからppmに減少しています。銅濃度が減少するのは、新油を充填した後と精密な濾過を実施した後に見られます。前回から今回までの間に新油の充填または精密な濾過の実施がなかったか、ご確認下さい。は良好と判断します。計数汚染度は良好と判断します。計数汚染度はNAS級と当社推奨の管理限界値のNAS級以内にあり、良好と判断します。重量汚染度は良好と判断します。重量汚染度は.mg/mlと当社推奨の管理限界値のmg/ml以内にあり、良好と判断します。機器の潤滑状態機器の潤滑状態は正常と判断します。SOAPの結果、銅が多く検出されています。SOAPの結果、油の添加剤成分であるリン、亜鉛が検出されています。一方、銅が検出されています。銅を使用した部分の溶出が発生していると考えられます。この溶出は検出された亜鉛系添加剤の成分と銅が反応し、溶出することが知られています。銅濃度は別紙鉱油の酸化に対する金属触媒の影響に示すように銅濃度が増加すると酸化速度が速まりますので、酸化劣化の進行状況を全酸価の変化で監視されることを推奨します。D－SOAPの結果は良好です。D－SOAPの結果、摩耗により発生する鉄および錫が検出されていないことから、良好と判断します。フェログラフィーの結果は良好です。フェログラフィーの結果、異常摩耗の早期発見パラメータであるIs値がのマイナス乗と良好の範囲にあることから、潤滑状態は正常と判断します。
|  | 113-001466 | 分析の結果、潤滑油の劣化はなく、データが高濃度に出る可能性がある採油条件にもかかわらず汚染度は良好な範囲にあることから、継続使用可能と判断します。最適な採油方法本試料油は、機器停止中にドレンバルブから採油されているため、分析データが高濃度に出ていると推定されます。正確なデータによる診断を行うためにも、今後の採油は、極力運転中もしくは停止直後の油槽中層部から実施されることを推奨します。は良好でした。粘度粘度は、.mm/sと、新油値のmm/sに比較して粘度変化率が+％となり、当社推奨の管理限界値である±％以内であり、良好と判断します。水分は.ppmと当社推奨の管理限界値以下であり、良好と判断します。酸価は、と新油値.mgKOH/gに比較して大きな変化はないことから、良好と判断します。は良好でした。計数汚染度計数汚染度はNAS級と当社推奨の管理限界値NAS級以下であり、良好でした。重量汚染度は.mg/mlと当社推奨の管理限界値mg/ml以下であり、良好でした。光学顕微鏡写真重量汚染度で濾過したフィルタ表面上の夾雑物を光学顕微鏡で観察した結果、金属片、鉄錆、砂等が観察されました。
報告№106-0092 報告№106-0092 | 分析№106-00550 分析№106-00550 | 106-00550 | お客様からご提供いただいた情報は以下の通りです。・平成年月にオーバーホールを実施した。・更油後、約ヶ月で潤滑油が黒化した。・異音、温度上昇は確認されていない。トライボ診断を実施し、油の劣化、汚染状態、潤滑状態を確認する。潤滑油が黒化した原因を確認する。トライボ診断トライボ診断を実施した結果、本空気圧縮機の潤滑部の摩耗は、いずれも軽度であり、継続使用可能と判断します。また、潤滑の各データも良好の範囲にあり、継続使用可能と判断します。但し、摩耗粒子の形態観察の結果、異物の噛み込みにより発生する切削粒子と局部的な油膜切れにより発生するシビア粒子が観察されたことから、各摺動部の摩耗形態は切削摩耗と凝着摩耗が混在していることが判りました。中でも切削摩耗は摩耗進行速度が速いため注意が必要です。進行程度を確認するため、定期的にトライボ診断を実施し、摩耗の進行状況を確認することを推奨します。これらのことは、計数汚染度がNAS級、重量汚染度がmg/mlとやや高いこと異常摩耗の早期発見パラメータであるフェログラフィーのIs値がの乗やや高く、摩耗粒子形態観察の結果、異物の噛み込みにより発生する切削粒子、金属接触が厳しい場合に発生するシビア粒子がやや多く観察されたことSOAP／D－SOAPで鉄、銅が検出され、D－SOAPで錫が検出されたことを示す粘度、水分、全酸価、IRの各データが良好の範囲にあったこと以上のことから判断しました。油の黒化原因油が黒化した原因は以下のことが想定されます。クロスヘッドガイドおよびクロスヘッド摺動部の摩耗クロスヘッドピンメタルおよびクランクピンメタルの摩耗潤滑油の劣化トライボ診断の結果で、摺動面から発生した摩耗粒子が多く見られ、SOAP／D－SOAPで鉄、銅および錫が検出されたことから、油が黒化した原因は、上記およびにより発生した摩耗粒子によるものと考えられました。但し、重量汚染度の結果で油ml中の汚染物がmg検出されており、D-SOAPの金属濃度を合算しても、その汚染物の％程度にしかならず、残りの％は鉄や銅以外の粒子であると考えられます。これらの粒子はSOAP／D-SOAPの測定元素以外の元素を含む粒子や油のスラッジなどが考えられます。尚、お客様から情報によればクロスヘッド近傍の摺動部分でカーボンを使用しているとのことであるため、その摺動部分で摩耗が発生している可能性が考えられました。
報告№109-09136 報告№112-00694 | 分析№109-001160 分析№112-003226 | 112-003226 | 油の劣化は確認されず、汚染度も良好な範囲にあることから、継続使用可能な状態にあると判断します。軸受は継続使用可能な状態にあると判断します。但し、将来的な摩耗進行の有無を確認するためにも傾向監視を継続することが有効です。定期的な分析今後懸念される凝着摩耗の進行を監視するため、定期的に分析を実施することを推奨します。軸受の摩耗状態フェログラフィーおよびSOAP/D-SOAPのデータから総合的に解析した結果、軸受は健全であり、継続使用可能と評価できますが、引続き軸受の機能が保持されていることを確認するためにも、潤滑油診断による傾向管理が有用と考えます。フェログラフィー【定量分析：Is値】Is値は異常摩耗の早期発見パラメータのつで、摩耗程度を定量化するために用います。今回のIs値はの乗と低い値でした。フェログラフィー【定性分析：摩耗粒子および摩耗形態観察】分析結果から比較的多く観察された摩耗粒子は、以下の通りでした。シビア粒子・潤滑状態がやや厳しい凝着摩耗により発生。金属潤滑部が局部的に油膜切れを起していると考えられます。観察された摩耗粒子の中でもシビア粒子は、将来的な摩耗の進行に繋がる可能性を示唆しているため、傾向監視が必要と思われます。シビア粒子は、凝着摩耗に分類されます。この摩耗粒子は、軌道面で凝着、破断を繰り返し、この過程で生じる移着粒子が成長して摩耗粒子となります。そのため、軌道面では局部的に油膜切れが発生していることを示しています。この状態が継続した場合、摩耗粒子のサイズは徐々に大型化していき、最終的には軸受の損傷に至る場合があります。Iカップリング発光分光分析【SOAP／D-SOAP】検出された金属元素から発生箇所を推定すると、以下の通りでした。鉄・軸受等カルシウム、ナトリウム・外部混入異物計数汚染度、重量汚染度は共に良好でした。粘度、水分、酸価、IR、RBOTの各データは良好でした。尚、RBOTは新油値と同じ値であり、減少傾向は確認されませんでした。このことから、酸化防止剤の消耗は確認されず、この油は継続使用可能な状態にあると判断できました。
|  | 114-000812 | 分析の結果、粘度は.mm/sと新油値のmm/sに比較して粘度変化率は+%となっており、さらに水分はppmと共に当社推奨の管理限界値を超えています。エンジン油の粘度上昇する原因は、熱分解による熱劣化に起因することが多く、一旦粘度上昇が始まると急激に上昇することがあります。また、適正な粘度範囲で使用していない場合、粘性抵抗が増大することにより、油温が上昇して、油劣化の進行に繋がったり、また、水分が多い場合、金属表面が腐食して発生する腐食摩耗に進展することが懸念されます。粘度の上昇要因は、別紙エンジンオイルの粘度上昇メカニズムをご覧ください。対象設備は継続使用可能な状態にあると判断します。但し、異常摩耗の早期発見パラメータであるフェログラフィーIs値がレベルとやや高く、摩耗粒子の形態観察で潤滑状態が正常な場合に発生する摩耗粒子、金属接触が厳しく、且つ、摩擦熱が高い場合に発生する黒錆が比較的多く観察されています。さらにSOAPの鉄および錫濃度が前回に比較して増加傾向にあることから、シリンダライナやピストンリング、軸受メタルではやや厳しい潤滑状態であると推定されます。今後、摩耗の進行が懸念されるため、以下の対策を推奨します。更油粘度は、一端上昇し始めると劇的に上昇することもあるため、今後は比較的短い周期で傾向監視を実施することが大切です。また、粘度上昇により粘性抵抗が増大して油温も上昇しやすくなり、油劣化の影響で油中の酸成分により金属表面が腐食することがあるため、更油を推奨します。摩耗進行の監視クランクメタル、ピストンリングなどの摩耗の進行を監視するために、定期的に分析を実施し、進行状況を確認されることを推奨します。
報告№109-09136 報告№114-00256 | 分析№109-001160 分析№114-000900 | 114-000900 | 軸受は継続使用可能な状態にあると判断します。但し、計数汚染度がNAS級と当社推奨の管理限界値に到達しており、さらにフレッティング摩耗が発生していることから、以下の対策を推奨します。更油今後、油中の汚染物が軸受軌道面に噛み込み切削摩耗が進行し、切削痕が起点となってフレーキングに進展するのを予防するため、更油を推奨します。定期的な分析今後の進行が懸念されるフレッティング摩耗の推移を監視するため、定期的な分析実施を推奨します。異常摩耗の早期発見のパラメータであるフェログラフィーのIs値は、前回のレベルから変化はないものの、やや高い値です。また、潤滑部の摩耗が認められたため、定期的に潤滑油分析を実施し、摩耗推移を監視することが有用と考えます。フェログラフィーで観察された代表的な粒子は以下の通りです。赤錆・フレッティングにより発生。赤錆は、摩擦面が将来的に異常摩耗へ進展する可能性を示唆しているため、傾向監視が有用と思われます。詳細は、別紙傾向監視が必要な摩耗粒子をご覧ください。また、D-SOAPの結果、鉄濃度が前回同様に比較的高濃度で検出されていることから、微小な赤錆が軸受軌道面に噛み込み、噛み込み傷が起点となって疲労摩耗に進行することが懸念されるため、注意が必要です。計数汚染度は前回のNAS級からNAS級にランク上昇し、当社推奨の管理限界値に到達しています。重量汚染度はmg/mlから変化はなく、良好です。フィルタグラムで金属片、赤錆、砂等が観察されたことから、汚染度が高い要因は、摩耗粒子と外部混入異物と思われます。
報告№109-09136 報告№110-00326 | 分析№109-001160 分析№110-001428 | 110-001428 | 摩擦面で発生している摩耗の形態や潤滑状態は、フェログラフィーで得られた摩耗粒子の観察結果から評価します。同法は、摩耗粒子を含んだ試料油を磁力で油と粒子とに分離する技術で、分離された摩耗粒子を解析することによって潤滑状態の健全性や摩耗粒子の発生原因を診断するものです。摩耗粒子と摩耗形態観察された粒子は、潤滑状態が正常な場合に発生する摩耗粒子異物の切削作用で発生する切削粒子局部的に高圧・高温となる場合に発生するフリクションポリマ外部から混入したと思われる鉄錆でした。以上から潤滑部で発生している摩耗は正常なマイルド摩耗と異物による切削摩耗であることが分かりました。また、局部的に高圧・高温になっている箇所があることも確認されました。摩耗形態の中でも切削摩耗は、摩耗進行速度が速い形態であることから管理には注意が必要です。転がり軸受で切削摩耗が発生している場合、軸受の寿命は分の程度に低下することが知られています。また、切削摩耗の発生原因となる混入異物が残留している場合、この異物により切削摩耗が継続して発生する可能性があります。一方、フリクションポリマは、潤滑油が軸受軌道面に押し込められ高圧状態になると同時に、圧縮熱により高温状態になった結果、基油自身重合反応を起こし生成することが知られています。そのため、高圧高温状態の解消がなされなければ、潤滑油の劣化が進行し、粘度上昇に因る潤滑異常に進展する場合があります。潤滑状態異常摩耗の早期発見パラメータであるIs値は、潤滑状態がやや厳しいの乗となっていました。汚染度水分濃度は、前回同様に管理基準以内にあり良好でした。粘度、全酸価、RBOTの各データは、前回同様に管理基準以内にあり良好でした。本試料油は、機器停止中に軸受箱ドレンプラグから採油されています。ドレンプラグの汚染度は、一般的に高く、尚且つ、機器が停止している状態では、油槽内で撹拌がなくなり固形物が沈降するため、油中汚染度は更に高くなると推定されます。このような悪条件にもかかわらず、今回の分析結果から転がり軸受寿命の指標としている摩耗粒子が確認されなかったことから本軸受は継続使用可能な状態にあると判断します。但し、軸受摺動面で異物の噛み込みによる摩耗が僅かに発生しています。今後さらに摩耗が進行することが懸念されますので、以下の対策を推奨します。今後、摩耗の進行状況を監視するため、定期的に分析を実施することを推奨します。傾向監視のための次回採油時期は、回転数と油量から理論的に求めます。本設備の回転数に関する情報が提供されなかったため、rpmと仮定し計算しました。その結果、次回の採油は最短で約時間となります。この時間は、油中汚染物が均一濃度になるために必要な時間であり、この時間を経過すれば、再分析の結果から摩耗速度を評価すことが可能となります。本計算は、回転数を仮定して求めていますので、次回分析実施時までに回転数等の設備情報をご提供下さい。
報告№107-0366 報告№108-0106 | 分析№107-01900 分析№108-00585 | 108-00585 | 濾過前の試料油を分析した結果、計数汚染度が前回濾過後のNAS級から、今回NAS級に約年でランク増加しました。摩耗粒子の形態観察およびフィルタ表面の異物を観察した結果、鉄錆、砂等が観察されたため、汚染度が増加した要因は、摩耗による粒子の増加ではなく、外部から混入したと思われる異物によるものと考えられました。但し、異物の混入はありましたが、潤滑異常の早期発見パラメータである摩耗過酷度を示すIs値がの乗と非常に良好の範囲にあることから、潤滑状態は正常な状態にあると判断します。
報告№109-09136 報告№111-00681 | 分析№109-001160 分析№111-003470 | 111-003470 | 潤滑油は継続使用可能な状態にあると判断します。前回同様に粘度、全酸価、IR、RBOTの各データは良好でした。尚、RBOTは、前回に比較して大きな値であり減少傾向は確認されませんでした。このことから、酸化防止剤の消耗は確認されず、この油は継続使用可能な状態にあると判断できました。本試料油の添加剤は、一般に、タービン油に比較して極圧添加剤や摩耗防止剤などの濃度が高く、この影響でRBOT試験の結果が変動する傾向があります。そのため、ギヤ油の余寿命の評価をタービン油と同等の精度で得るには、RBOTの結果に加え、粘度、全酸価、IRなどのデータを総合的に判断することが必要です。前回同様に水分は良好でした。
報告№109-09249 報告№111-00550 | 分析№109-001747 分析№111-002507 | 111-002507_date120302 | 潤滑油は継続使用可能な状態であり、また運転中における潤滑状態も正常であったものと判断します。本試料油は、汚染や摩耗に関するデータが異常として出やすいドレンプラグから採油されたにもかかわらず、分析の結果は全ての分析項目の値が当社推奨の管理基準値を満たしており、新油分析値との比較結果も問題となる値はありませんでした。分析結果特性低下特性低下に係るパラメータの分析結果は良好と判断します。粘度粘度はmm/sと新油値mm/sに対する粘度変化率は-％で、当社推奨の管理限界値である±％以内にあり、良好と判断します。全酸価添加油の全酸価は、油メーカによって初期値が違うため統一した管理基準を設定するのが困難であることから、当社では管理限界値を設定しておらず、新油分析値との比較及び他の分析項目の結果より全酸価の状態判断を行います。その結果、全酸価は.mgKOH/gと新油値.mgKOH/gに比較して若干高くなっていますが、IRチャートに示すように劣化の兆候として現れるカルボン酸などの有機物・有機化合物の発生が確認されていないことから、良好と判断します。酸化安定度酸化安定度はminであり、当社推奨の管理限界値のmin以上であることから良好と判断します。有機物・有機化合物有機物・有機化合物は、IRチャートによる新油分析値との比較の結果、cm-付近に劣化の兆候を示すカルボン酸の吸収が確認されていないことから、良好と判断します。色相はL.であり、新油値のL.に比較して変化はないことから、良好と判断します。汚染に係るパラメータの分析結果は良好と判断します。水分はppmであり、当社推奨の管理限界値の以下であることから良好と判断します。汚染粒子数はNAS級であり、当社推奨の管理限界値のNAS級以内であることから良好と判断します。汚染度物重量は.mg/mlであり、当社推奨の管理限界値のmg/ml以内であることから良好と判断します。摩耗運転中における潤滑状態は正常であったものと判断します。異常摩耗の早期発見パラメータであるフェログラフィーのIs値がのマイナス乗と良好の範囲にあったことから、潤滑箇所の潤滑状態は正常と判断します。金属濃度SOAP法により金属濃度を測定した結果、潤滑箇所で発生する金属接触によって検出される錫がppm、亜鉛がppm、外部から混入したと思われるケイ素がppm検出されました。金属濃度酸溶解法により金属濃度を測定した結果、外部から混入したと思われるカルシウムが、ナトリウムがと僅かに検出されましたが良好と判断します。
報告№109-09136 報告№110-00485 | 分析№109-001160 分析№110-002208 | 110-002208 | は、油の粘度、油中のスラッジの発生量を判断パラメータに、粘度、全酸価、IR、RBOTで評価します。分析の結果、油の粘性を示す粘度は、新油値の.mm/sに比較して粘度変化率が-％のmm/sとほぼ変化はなく、また油中のスラッジの発生量を示す全酸価は、新油値の.mgKOH/gに対してでほぼ変化が見られず劣化は確認されなかった。さらにはIRの結果でも油が劣化した場合に発生するカルボン酸の発生も確認されていないものの、酸化防止剤の残存量を示すRBOTは、限界値minに比較してminと当社推奨の管理限界値以上にあるものの低下していました。また、IRの結果、新油のIRスペクトルと一致しない箇所が確認されたことから、異種油の混入または油名の誤りなどが考えられます。なお、使用油の使用期間または使用時間が不明であったため、ご要求の油の余寿命に関する検討は行えませんでした。可能であれば、これらの情報をご提供下さい。汚染度油中の水分を計測した結果、水分は.ppmと新油と同等であり、継続使用可能な状態にあることが確認されました。IRの結果から異種油の混入または油名の誤りの可能性がありますので、使用油名を再度ご確認下さい。これらのことが確認されなかった場合は、潤滑油は酸化防止剤の減少と判断されますので、以下の対策が必要となります。RBOT値がminを切り、酸化防止剤が減少しています。継続使用している場合、次回定検前に当社推奨の管理限界値に到達する可能性があります。早めに更油を実施することを推奨します。
報告№109-09136 報告№111-00182 | 分析№109-001160 分析№111-000996 | 111-000996 | 潤滑油および軸受は継続使用可能な状態にあると判断します。但し、RBOT値がminを切っており、今後酸化防止剤が減少することで基油の劣化が進行することが予想されるため、ヶ月後に再分析を実施し、酸化防止剤の残存量を確認することを推奨します。前回に比較してSOAP／D－SOAPの結果で、鉄および錫濃度に大きな変化はなく、異常摩耗の早期発見パラメータであるフェログラフィーのIs値がのマイナス乗と良好でした。前回に比較して計数汚染度はNAS級からNAS級に増加したものの、当社推奨の管理限界値内にあり、良好でした。粘度、水分、全酸価、IR、RBOTの各データは良好でした。但し、前回に比較してRBOTがminからminに減少していました。このまま継続使用した場合、RBOTの減少傾向から限界値に到達するのは、別紙図RBOTの減少傾向に示すように年月と推定されました。今後、酸化防止剤が減少することで基油の劣化が進行することが予想されます。
報告№109-09136 報告№109-09546 | 分析№109-001160 分析№109-003389 | 109-003389 | 本試料油の添加剤は、一般に、タービン油に比較して極圧添加剤や摩耗防止剤などの濃度が高く、この影響でRBOT試験の結果が変動する傾向があります。そのため、ギヤ油の余寿命の評価をタービン油と同等の精度で得るには、RBOTの結果に加え、粘度、水分、全酸価、IRなどのデータを総合的に判断することが必要です。分析の結果、今回分析した物理的性状の粘度、水分、全酸価、RBOTは全て良好の範囲にあり、また、IRのチャートからは劣化物は検出されませんでした。潤滑油は継続使用可能な状態にあると判断します。
報告№107-6026 報告№107-6026 | 分析№107-02108 分析№107-02108 | 107-02108 | お客様からご提供いただいた経緯に関する情報は以下の通りです。／時頃Dでトリップしたため、発電機を停止した。その後、メタルの分解点検を実施したところ、当たりは一部であったため、手入れをして復旧した。現在は、営業運転中である。本トライボ診断は、軸受温度が上昇した原因と潤滑油の継続使用可否を確認することを目的としました。軸受温度が上昇する原因は以下のつが考えられます。油膜切れによる主軸と軸受メタルの接触冷却効率の低下油膜切れによる主軸と軸受メタルの接触分析の結果、摩耗粒子形態観察で金属接触が厳しい場合に発生するシビア粒子、外部から混入したと思われる鉄錆、砂がやや多く観察され、D－SOAPで鉄、メタルの主成分である錫が微量検出されました。これらの粒子をSEMおよびXMAにより観察・分析したところ、鉄、アルミニウムを含む粒子鉄、クロム、ニッケルを含む粒子鉄のみ検出された粒子が観察されました。以上のことから、軸受および主軸の摩耗が若干発生しているものの、汚染粒子は外部から混入した砂等の異物が多く、油膜切れによる摩擦熱の増加は発生していないと考えられました。冷却効率の低下を示す粘度、水分、全酸価、IR、RBOTの各データが良好の範囲にあり、油そのものの劣化が急激に進行する発熱は発生していないことが確認されました。以上の検討結果から、潤滑油は継続使用可能な状態にあり、また、本軸受は軽微な接触は発生していたものの、継続使用可能な状態にあると判断します。
報告№109-09136 報告№111-00298 | 分析№109-001160 分析№111-001419 | 111-001419 | 潤滑油が黒化した原因は、転がり軸受軌道面、すべり軸受摺動面、およびオイルリングの摩耗により発生した摩耗粒子によるものと思われます。また、潤滑油は継続使用可能な状態にあるものの、転がり軸受では軸受の寿命の指標であるフレーキングに進展したり、すべり軸受では軸受摺動面の摩耗が進行し、油膜が保持され難い状況にあり、焼損する可能性があります。転がり軸受の交換観察された摩耗粒子の中にはμmを超える大型の粒子が観察されたことから、本軸受は比較的短時間で損傷に至ることが予想されます。発生している摩耗粒子は、異物の噛み込みにより発生する切削粒子や油膜が破断して金属接触になって発生するシビア粒子でした。軸受の転動面や軌道面では、目視で確認出来ないような小さな切削痕があると思われますが、今後継続使用した場合、これらの傷からクラックが進展し破損に至ると推定できますので予防措置として交換を推奨しますすべり軸受の点検すべり軸受摺動面は、局部的な油膜切れが発生しやすい状況にあると推定されます。定期的に分析を実施しメタル表面の損傷状態を確認することを推奨します。また、次回開放点検の際には、必ず軸受摺動面の点検を実施することを併せて推奨します。油槽内の清掃潤滑油が汚染されていることから、油槽内は汚染されていると思われます。更油をする際には、油槽内を清掃し、更油する新油もNAS級程度の清浄な潤滑油を更油することを推奨します。軸受メタルの情報提供軸受メタルの摩耗程度を評価する必要がありますので、メタルサイズ、正確な油量、回転数、直近のメタル交換からの運転時間をお知らせください。フェログラフィー異常摩耗の早期発見パラメータとして摩耗粒子を定量化して評価するフェログラフィーのIs値は、潤滑状態が厳しいの乗でした。摩耗粒子の形態で比較的多く観察された粒子は、潤滑状態が正常な場合に発生する摩耗粒子、異物の噛み込みにより発生する切削粒子、金属潤滑部が局部的に油膜切れを起して発生する鉄系および銅系シビア粒子、局部的に高圧・高温となる場合に発生するフリクションポリマでした。これらの摩耗粒子が観察された場合、潤滑部で発生している摩耗形態は、正常なマイルド摩耗、異物による切削摩耗と潤滑状態がやや厳しい凝着摩耗であり、そして局部的ではあるものの高圧・高温の箇所が発生していることも分かります。フリクションポリマは、潤滑油が摺動面に押し込められ高圧状態になると同時に、圧縮熱により高温状態になった結果、基油自身が重合反応を起こし生成することが知られています。そのため、高圧高温状態の解消がなされなければ、潤滑油の劣化が進行し、粘度上昇に因る潤滑異常に進展する場合があります。また、オイルリングと主軸間、またはオイルリングと軸受台金側面との間で摩耗が発生していると考えられます。このような場合、オイルリングと主軸の間で摩擦が低下したり、台金との摩擦が増大するなどの影響でオイルリングが円滑に回転し難い状況が発生します。その結果、潤滑油のかき揚げ量が減少し、軸受摺動面で油膜切れを引き起こす可能性があります。Iカップリング発光分光分析供試のタービン油を分析した結果、検出された金属元素は、SOAPの結果表に示すように、鉄、鉛、銅、クロム、アンチモン、錫、リン、亜鉛、カルシウム、バリウム、アルミニウム、ケイ素、ナトリウム、マグネシウムが検出されました。これらの検出された金属元素から発生箇所を推定すると鉄、鉛、銅、クロム、アンチモン、錫、亜鉛・軸受等リン、カルシウム、バリウム、アルミニウム、ケイ素、ナトリウム、マグネシウム・外部混入異物であると思われます。このうち、機械部品が摩耗したと思われる元素はのグループです。軸受メタルの摩耗分析結果から軸受メタルの摩耗深さを求めました。計算はD－SOAPの結果で得られている錫濃度.ppmと、油量.L、軸受直径および幅は以前分析した-高圧給水ポンプの図面を参考に仮定しました。その結果、メタル表面の平均的な摩耗深さはμmとなり、メタルの表面粗さを軸受表面の一般的な粗さであるsと仮定すると、メタル表面は粗さの分の程度が摩耗していると推定されます。計数汚染度、重量汚染度は共に当社推奨の管理限界値を超えていました。フィルタ表面の異物観察で銅合金、鉄錆、砂等が観察されたことから、汚染度が高い要因は、摩耗と外部混入異物の影響と思われます。粘度、水分、全酸価、IRの各データは良好でした。
報告№109-09136 報告№112-00666 | 分析№109-001160 分析№112-003075 | 112-003075 | 消泡性能の低下が確認されました。今後は障害予防を目的に以下の対策を推奨します。追加分析消泡性能が低下した場合、ギヤ歯面での油膜形成に影響が出て摩耗が進展することがありますので、フェログラフィーおよびSOAP-Tを追加して摩耗により発生する油中金属濃度や潤滑状態を確認することを推奨します。泡立ち試験泡立ち試験の結果は、-と新油値が-であるのに比較して高い値となっていたことから、消泡性能が低下していることが分かりました。今後の使用状況によっては油の酸化劣化が進行したり、ギヤ歯面およびベアリング軌道面で油膜切れが発生したりする場合があるため、消泡剤の添加による消泡性能の改善など何らかの対応が必要になると思われます。分析結果消泡性能が低下していることが確認されました。粘度粘度はmm/sと新油値mm/sに比較して、粘度変化率は-％で、当社推奨の管理限界値である±％以内であり、良好と判断します。泡立ち試験泡立ち試験は-と新油に比較して高い値でした。水分はppmと当社推奨の管理限界値の以下であり、良好と判断します。酸価はmgKOH/gと新油値mgKOH/g以下にあり、良好と判断します。
報告№109-09094 報告№110-00717 | 分析№109-000915 分析№110-002830 | 110-002830 | は良好と判断します。尚、RBOTがminと新油値のminに比較してmin減少していました。このまま継続使用した場合、この減少傾向から限界値に到達するのは、別紙図RBOTの減少傾向に示すように年月と推定されました。残りの継続使用期間は、約年ヶ月であると予測されます。潤滑油は継続使用可能な状態にあると判断します。≪状態監視とパラメータ≫分析の目的および各分析のパラメータは以下の通りです。特性低下目的：油の分析結果から、や劣化傾向ならびに添加剤の消耗程度、残存寿命などを確認する。粘度JISK全酸価JISK赤外線吸収スペクトルJISK酸化安定度試験JISK汚染目的：油の分析結果から、砂塵あるいは水・異種油などによるや、異物混入の有無を確認する。水分JISK計数汚染度JISB重量汚染度JISB光学顕微鏡観察摩耗目的：油中の摩耗粒子を分析する事により、回転・摺動部の潤滑状態、摩耗劣化の程度、余寿命などを解析する。摩耗診断電子顕微鏡観察JISKX線マイクロアナリシス油中金属濃度）JISK≪分析結果≫特性低下粘度：良好粘度値mm/sの新油値mm/sに対する変化率は+.％であり、当社推奨の管理限界値±％以内に留まっています。全酸価：良好全酸価は新油値の.mgKOH/gに比較し高くはあるものの、有機物・有機化合物試験の結果で油劣化の兆候を示すカルボン酸の吸収が見られないことから問題は無いと判断します。赤外線吸収スペクトル：良好酸化安定度試験：良好酸化安定度試験の結果、数値minは当社推奨の管理限界値min以上に留まっており、現時点での使用は可能と判断します。汚染水分：良好水分値ppmは当社推奨の管理限界値以内に留まっています。計数汚染度：今回は実施していません。重量汚染度：今回は実施していません。光学顕微鏡観察：今回は実施していません。摩耗摩耗診断電子顕微鏡観察・X線マイクロアナリシス：今回は実施していません。油中金属濃度：今回は実施していません。
報告№109-09094 報告№110-00717 | 分析№109-000915 分析№110-002816 | 110-002816 | は良好と判断します。尚、RBOTがminと新油値のminに比較してmin減少していました。このまま継続使用した場合、この減少傾向から限界値に到達するのは、別紙図RBOTの減少傾向に示すように年月と推定されました。残りの継続使用期間は、約年ヶ月であると予測されます。潤滑油は継続使用可能な状態にあると判断します。≪状態監視とパラメータ≫分析の目的および各分析のパラメータは以下の通りです。特性低下目的：油の分析結果から、や劣化傾向ならびに添加剤の消耗程度、残存寿命などを確認する。粘度JISK全酸価JISK赤外線吸収スペクトルJISK酸化安定度試験JISK汚染目的：油の分析結果から、砂塵あるいは水・異種油などによるや、異物混入の有無を確認する。水分JISK計数汚染度JISB重量汚染度JISB光学顕微鏡観察摩耗目的：油中の摩耗粒子を分析する事により、回転・摺動部の潤滑状態、摩耗劣化の程度、余寿命などを解析する。摩耗診断電子顕微鏡観察JISKX線マイクロアナリシス油中金属濃度）JISK≪分析結果≫特性低下粘度：良好粘度値mm/sの新油値mm/sに対する変化率は+％であり、当社推奨の管理限界値±％以内に留まっています。全酸価：良好全酸価.mgKOH/gは新油値の.mgKOH/g以内にあることから、問題は無いと判断します。赤外線吸収スペクトル：良好酸化安定度試験：良好酸化安定度試験の結果、数値minは当社推奨の管理限界値min以上に留まっており、現時点での使用は可能と判断します。汚染水分：良好水分値ppmは当社推奨の管理限界値以内に留まっています。計数汚染度：今回は実施していません。重量汚染度：今回は実施していません。光学顕微鏡観察：今回は実施していません。摩耗摩耗診断電子顕微鏡観察・X線マイクロアナリシス：今回は実施していません。油中金属濃度：今回は実施していません。
報告№109-09136 報告№113-00305 | 分析№109-001160 分析№113-001247 | 113-001247 | 分析の結果、油の劣化は確認されず、汚染度も良好の範囲にあることから、潤滑油は継続使用可能な状態にあると判断します。軸受分析の結果、軸受は継続使用可能と判断します。分析結果はフェログラフィーおよびSOAP/D-SOAPの結果から総合的に判断した結果、正常な状態にあると考えられます。フェログラフィー【定量分析：Is値】Is値は異常摩耗の早期発見パラメータのつで、摩耗程度を定量化するために用います。前回に比較してIs値はのマイナス乗からマイナス乗に低下し、低い値でした。フェログラフィー【定性分析：摩耗粒子および摩耗形態観察】分析結果から観察された全ての粒子量は少でした。Iカップリング発光分光分析【SOAP／D-SOAP】検出された金属元素から発生箇所を推定すると、以下の通りでした。鉄、錫・軸受等バリウム・添加剤カルシウム、ナトリウム・外部混入異物D-SOAPで軸受メタルの主成分である錫が前回に比較してから変化していないことから、軸受メタルの摩耗は安定していると考えられます。前回に比較して、計数汚染度はNAS級からNAS級にランク低下し、重量汚染度は.mg/mlからmg/mlに増加しているものの管理限界値以下であり、共に良好でした。．前回同様に、IR、RBOTは、共に良好でした。
報告№109-09136 報告№111-00418 | 分析№109-001160 分析№111-001983 | 111-001983 | エンジン摺動部は継続使用可能な状態にあると判断します。但し、シリンダ内壁や軸受摺動面で摩耗の進行が懸念されるため、以下の対策を推奨します。凝着摩耗の進行を監視するため、定期的に分析を実施し、摩耗の進行状況を確認することを推奨します。フェログラフィー異常摩耗の早期発見パラメータとして摩耗粒子を定量化して評価するフェログラフィーのIs値は、潤滑状態がやや厳しいの乗でした。摩耗粒子の形態で比較的多く観察された粒子は、潤滑状態が正常な場合に発生する摩耗粒子、金属接触が厳しく、且つ、摩擦熱が高い場合に発生する黒錆でした。これらの摩耗粒子が観察された場合、潤滑部で発生している摩耗形態は、正常なマイルド摩耗潤滑状態がやや厳しい凝着摩耗が発生していることが分かります。Iカップリング発光分光分析供試のディーゼルエンジン油を分析した結果、検出された金属元素は、SOAP-Tの結果表に示すように、鉄、鉛、銅、ニッケル、錫、リン、亜鉛、カルシウム、バリウム、アルミニウム、ナトリウム、マグネシウム、ホウ素が検出されました。これらの検出された金属元素から発生箇所を推定すると鉄、鉛、銅、ニッケル、錫・エンジン部品リン、亜鉛、カルシウム、マグネシウム・オイル添加剤バリウム、アルミニウム、ナトリウム、ホウ素・外部混入異物であると思われます。このうち、機械部品が摩耗したと思われる元素はのグループです。メタルの摩耗程度SOAP-Tの結果、メインメタルやクランクメタルの主成分である錫が.ppm検出されました。前回の分析後に全量更油を実施したことから、前回の錫濃度と今回の錫濃度を積算しました。この積算した錫濃度からメタルの摩耗程度を確認しました。確認方法は、下式およびの通りです。錫の摩耗体積＝錫濃度×-×油量×.×÷錫密度・＝×-××.×÷.＝.平均的な摩耗深さ＝摩耗体積÷摩耗面積×・＝.÷×＝計算の結果、摩耗深さはμm摩耗しています。一般的にホワイトメタルのオーバーレイ厚さは、薄くてもμm程度はありますので、これに比較して十分に小さく、良好な状態にあると考えられます。但し、当該ディーゼルエンジンは、潤滑油をタンク容量Lに対して、月平均Lの潤滑油を補給しているとの情報がございますので、直近の更油日をお知らせ下さい。錫濃度を補正して再計算いたします。尚、観察された摩耗形態がマイルド摩耗が支配的であるため可能性としては低いと思われますが、仮にクランクメタルの上メタル個に摩耗が集中したとすると、摩耗深さは.μmとなります。オーバーレイの厚さをμm程度とすると、オーバーレイは既に摩耗していることになります。鉛を使用した箇所の摩耗・溶出SOAP-Tで銅がppm検出されました。銅の影響については、別紙鉛および銅を使用した箇所の摩耗・溶出を御覧ください。粒度分布粒度分布は.～.μmの範囲にあり、.μmにピークが確認されました。分析結果粒度分布粒度分布は.～.μmの範囲にあり、.μmにピークが確認されました。機器の潤滑状態摩耗粒子の形態観察の結果、潤滑状態が正常な場合に発生する摩耗粒子、金属接触が厳しく、且つ、摩擦熱が高い場合に発生する黒錆が比較的多く観察されました。SOAP-TSOAP-Tの結果、鉄、鉛、銅、ニッケル、油の添加剤成分である亜鉛、カルシウム、マグネシウム、外部から混入したと思われるアルミニウム、ナトリウム、ホウ素が検出されました。SOAP-TSOAP-Tの結果、鉄、錫、油の添加剤成分であるカルシウム、外部から混入したと思われるリン、バリウム、アルミニウム、ナトリウムが検出されました。フェログラフィー異常摩耗の早期発見パラメータであるIs値がの乗とやや高く、摩耗粒子の形態観察の結果、潤滑状態が正常な場合に発生する摩耗粒子、金属接触が厳しく、且つ、摩擦熱が高い場合に発生する黒錆が比較的多く観察されました。
報告№109-09136 報告№111-00657 | 分析№109-001160 分析№111-003301 | 111-003301 | 潤滑油および減速機は継続使用可能な状態にあると判断します。但し、今後も摩耗の進行を傾向監視するため、以下の対策を推奨します。定期的な分析切削摩耗や疲労摩耗の進行を監視するため、定期的に分析を実施し、摩耗の進行状況を確認することを推奨します。バックラッシによる評価トライボ診断では、バックラッシの増加量を分析結果から計算できますので、構造が確認できる図面、ギヤの形式、歯形、モジュール、歯数、歯幅、油入替後の稼働時間ならびに分解点検後の稼働時間をお知らせ下さい。計算結果をご報告いたします。最適な採油方法本試料油は、機器停止中に油抜き出しプラグから採油されています。機器が停止している状態では、別紙油中粒子の沈降の影響に示すように油槽内で撹拌がなくなり固形物が沈降するため、油中汚染度は高くなると推定されます。今後の採油は、極力運転中もしくは停止直後の油槽中層部から実施されることを推奨します。フェログラフィー異常摩耗の早期発見パラメータとして摩耗粒子を定量化して評価するフェログラフィーのIs値は、潤滑状態がやや厳しいの乗でした。摩耗粒子の形態で比較的多く観察された粒子は、潤滑状態が正常な場合に発生する摩耗粒子異物の噛み込みにより発生する切削粒子繰返し応力を受けて発生する疲労摩耗粒子でした。これらの摩耗粒子が観察された場合、潤滑部で発生している摩耗形態は、正常なマイルド摩耗異物による切削摩耗疲労による疲労摩耗であることが分かります。観察されたμmサイズの疲労摩耗粒子は、視野に個と少ないことから、直ちに異常ではないものの、今後さらに摩耗が進行した場合、ギヤ歯面の噛み合いが悪くなり、振動が大きくなることが懸念されます。減速機で切削摩耗が発生した場合、減速機内部で使用されている転がり軸受が切削摩耗により生じた軌道面の損傷が起点となって寿命が分の程度に低下することがあることから、切削摩耗には十分注意する必要があります。切削摩耗の発生原因となる混入異物が残留している場合、この異物により切削摩耗が継続して発生する可能性があります。Iカップリング発光分光分析供試の潤滑油を分析した結果、検出された金属元素は、SOAPの結果表に示すように、鉄、銅、ニッケル、リン、亜鉛、カルシウム、ナトリウム、マグネシウムでした。検出されたこれらの金属元素から発生箇所を推定すると鉄、銅、ニッケル、亜鉛・ギヤ・軸受等リン・オイル添加剤カルシウム、ナトリウム、マグネシウム・外部混入異物であると思われます。このうち、機械部品が摩耗したと思われる元素はのグループです。計数汚染度は当社推奨の管理限界値に到達していました。重量汚染度で使用したフィルタ表面には、金属片、鉄錆、砂、樹脂等が観察されたことから、汚染度が高い要因は、摩耗と外部混入異物の影響と思われます。粘度、水分、全酸価、IR、RBOTの各データは良好でした。尚、別紙RBOTの減少傾向から油の余寿命を求めた結果、本試料は直近の更油から起算して稼働日数が年月まで使用可能であることが分かります。本試料油の添加剤は、一般に、タービン油に比較して極圧添加剤や摩耗防止剤などの濃度が高く、この影響でRBOT試験の結果が変動する傾向があります。そのため、ギヤ油の余寿命の評価をタービン油と同等の精度で得るには、RBOTの結果に加え、粘度、全酸価、IRなどのデータを総合的に判断することが必要です。
報告№109-09136 報告№109-09467 | 分析№109-001160 分析№109-002891 | 109-002891 | 軸受の潤滑状態および定期試験を実施し、前回データと照合した結果、油中摩耗粒子に変化がないことが確認されました。油中の粒子濃度は、油膜破断による発生や、油槽内などでの沈降が均衡したところで一定、いわゆる平衡状態になります。このバランスが崩れると増加する場合と減少する場合とに分かれます。増加した場合は、発生と減少の均衡が崩れ、摩耗の発生や外部混入が始まったことを示し、またこれとは反対に、減少した場合は発生量が減少しているか、或いは、減少量が大きくなっていることを示し、特に減少は、汚染状態や潤滑状態が良好であることを示唆しています。本軸受では、油中の粒子が減少する要因となるフィルタ類は設置されておらず、濾過による減少は考えられませんので、油中の摩耗粒子に変化がなかったのは、摩耗粒子の発生が極微量で、油槽内部での沈降があったためと考えられます。以上のことから、本軸受は摩耗の進行はほとんどなく、潤滑状態は安定した状態にあったものと判断します。これらのことは、前回に比較して、計数汚染度の等級、SOAP／D-SOAPの鉄および錫濃度に変化がないこと異常摩耗の早期発見パラメータであるフェログラフィーのIs値がのマイナス乗と良好の範囲にあること以上のことから判断しています。潤滑油の基本特性潤滑油の基本特性は、良好の範囲にあることから、本試料油は継続使用可能と判断します。
報告№108-0030 報告№108-6512 | 分析№108-00153 分析№108-00311 | 108-00311 | 分析の結果、摩耗粒子の形態観察で疲労摩耗粒子が多く観察されました。このことから、発生している摩耗形態は疲労摩耗であることが分かりました。今後更に摩耗が進行することが懸念されるため、天井クレーンを頻繁に使用する場合は、ヶ月後に再度分析を実施し、摩耗の進行状況を確認することを推奨します。一方、を示す全酸価、IRの各データは良好であることから、この油は継続使用可能と判断します。これらのことは、異常摩耗の早期発見パラメータであるフェログラフィーのIs値がの乗と良好の範囲にあるものの、摩耗粒子の形態観察の結果、疲労摩耗粒子が多く観察されたことSOAP／D－SOAPの結果、鉄が検出されたことを示す全酸価、IRの各データが良好であること以上のことから判断しました。尚、トライボ診断では、バックラッシの増加量を分析結果から計算できますので、構造が確認できる図面、ギヤの形式、歯形、モジュール、歯数、回転数、増速比、歯幅をお知らせ下さい。計算結果をご報告いたします。
報告№104-0190 報告№104-0205 | 分析№104-01395 分析№104-01480 | 104-01480 | 摩耗粒子形態観察及び光学顕微鏡写真の詳細観察の結果、外部から混入した砂・鉄錆が多く観察されました。観察された砂・鉄の量は比較的少ないため、直ちに異常とはならないものの、今後、これらの異物が軸受摺動面に噛み込み摩耗が進行することも懸念されるため再度分析を推奨します。これらのことは、異常摩耗の早期発見パラメータであるフェログラフィーのIs値が、.と良好の範囲にあるものの、摩耗粒子形態観察の結果、外部から混入した鉄錆・砂が多く観察されたこと光学顕微鏡写真に示すように、外部から混入した鉄錆・砂が多く見られたこと以上のことから判断しました。尚、本機には静電浄油機が常設されているため、静電浄油機の入口と出口の汚染状態の差から濾過能力の変化を確認し、管理する方法を推奨します。
報告№111-00058 報告№111-00058 | 分析№111-000300 分析№111-000300 | 111-000300 | は良好と判断します。尚、RBOTがminと新油値のminに比較してmin減少していました。このまま継続使用した場合、この減少傾向から限界値に到達するのは、別紙図RBOTの減少傾向に示すように年月と推定されました。残りの継続使用期間は、約年ヶ月であると予測されます。潤滑油は継続使用可能な状態にありますが、残りの継続使用期間が約ヶ月と定検周期のヶ月と同じであることから、更油を計画されることを推奨します。≪状態監視とパラメータ≫分析の目的および各分析のパラメータは以下の通りです。特性低下目的：油の分析結果から、や劣化傾向ならびに添加剤の消耗程度、残存寿命などを確認する。粘度JISK全酸価JISK赤外線吸収スペクトルJISK酸化安定度試験JISK汚染目的：油の分析結果から、砂塵あるいは水・異種油などによるや、異物混入の有無を確認する。水分JISK計数汚染度JISB重量汚染度JISB光学顕微鏡観察摩耗目的：油中の摩耗粒子を分析する事により、回転・摺動部の潤滑状態、摩耗劣化の程度、余寿命などを解析する。摩耗診断電子顕微鏡観察JISKX線マイクロアナリシス油中金属濃度JISK≪分析結果≫特性低下粘度：良好粘度値mm/sの新油値mm/sに対する変化率は+％であり、当社推奨の管理限界値±％以内に留まっています。全酸価：良好全酸価.mgKOH/gは新油値の.mgKOH/g以内にあることから、問題は無いと判断します。赤外線吸収スペクトル：良好酸化安定度試験：良好酸化安定度試験の結果、数値minは当社推奨の管理限界値min以上に留まっており、現時点での使用は可能と判断します。汚染水分：良好水分値は当社推奨の管理限界値以内に留まっています。計数汚染度：今回は実施していません。重量汚染度：今回は実施していません。光学顕微鏡観察：今回は実施していません。摩耗摩耗診断電子顕微鏡観察・X線マイクロアナリシス：今回は実施していません。油中金属濃度：今回は実施していません。
報告№103-0283 報告№103-0283 | 分析№103-02696 分析№103-02696 | 103-02696 | トライボ診断により、機器軸受の潤滑状態、潤滑油の劣化状態を診断することを目的としました。分析の結果、わずかにメタルの摩耗の進行が確認されました。前回採油と今回採油の分析データから求めたメタルの摩耗速度は下式に示す通りです。 ・ここで :平均的な摩耗深さ :運転時間現時点における平均的な摩耗深さを今回の分析結果から計算すると、その摩耗深さは、軸受表面から.μmに到達していることが推定されます。軸受の初期表面粗さを、軸受仕上げで用いられるsであるとし、式の摩耗速度で摩耗が進行した場合、軸受表面は約時間で鏡面になると推定されました。フェログラフィーの結果から、摩耗の形態は比較的マイルドな状態で進行していることが確認されているため、現段階では焼損に至っていないと思われますが、部分的に接触が発生する混合潤滑状態になっており、油膜が薄くなり、切れやすい状態にあると考えられました。油膜厚さが薄くなっている原因は、設備油量Lに対してLしか充填されていないため、軸受摺動面への供給油量が少ない。油温が高くなっていた。等が考えられます。以上のことから、対策は、油の充填量の再チェックヶ月以内にトライボ診断による摩耗の進行のチェックを推奨します。これらのことは、D-SOAPの錫濃度が上昇していたことフェログラフィーの結果、異常摩耗の早期発見パラメータであるIs値がの乗とやや高い値を示していること以上のことから判断しました。
報告№109-09136 報告№112-00162 | 分析№109-001160 分析№112-000666 | 112-000666 | 軸受は継続使用可能な状態にあると判断します。但し、今後も摩耗の進行を傾向監視するため、以下の対策を推奨します。定期的な分析凝着摩耗や疲労摩耗の進行を監視するため、定期的に分析を実施し、分析データによる摩耗の進行状況を確認することを推奨します。Is値は異常摩耗の早期発見パラメータのつで、摩耗粒子を定量化するために用います。今回のIs値はの乗であり、潤滑状態はやや厳しいと判断できます。摩耗粒子の形態で比較的多く観察された粒子は、潤滑状態が正常な場合に発生する摩耗粒子金属潤滑部が局部的に油膜切れを起して発生するシビア粒子繰返し応力を受けて発生する疲労摩耗粒子でした。これらの摩耗粒子が観察された場合、潤滑部で発生している摩耗形態は、正常なマイルド摩耗潤滑状態がやや厳しい凝着摩耗疲労による疲労摩耗であることが分かります。計数汚染度は良好でした。分析結果計数汚染度は良好と判断します。計数汚染度計数汚染度はNAS級と当社推奨の管理限界値のNAS級以内にあり、良好と判断します。重量汚染度はmg/mlでした。機器の潤滑状態摩耗粒子の形態観察の結果、潤滑状態が正常な場合に発生する摩耗粒子、金属潤滑部が局部的に油膜切れを起して発生するシビア粒子、繰返し応力を受けて発生する疲労摩耗粒子が比較的多く観察されました。SOAPSOAPの結果、摩耗により発生する鉄が検出されていないことから、良好と判断します。D－SOAPD－SOAPの結果、摩耗により発生する鉄が検出されました。フェログラフィー異常摩耗の早期発見パラメータであるフェログラフィーのIs値がの乗と良好の範囲にあるものの、摩耗粒子の形態観察の結果、潤滑状態が正常な場合に発生する摩耗粒子、金属潤滑部が局部的に油膜切れを起して発生するシビア粒子、繰返し応力を受けて発生する疲労摩耗粒子が比較的多く観察されました。
報告№108-0202 報告№108-0202 | 分析№108-01496 分析№108-01496 | 108-01496 | 分析の結果、ギヤ歯面、転がり軸受の軌道面、共に潤滑状態は正常であることが確認されたことから、ギヤおよび軸受は継続使用可能な状態にあると判断します。これらのことは、SOAP／D－SOAPの結果、ギヤ歯面および転がり軸受の摩耗により発生する鉄が検出されたものの、摩耗粒子の形態観察の結果、ギヤ歯面および転がり軸受の微小な疲労摩耗により発生する摩耗粒子が多く観察されたこと以上のことから判断しました。尚、トライボ診断では、バックラッシの増加量を分析結果から計算できますので、構造が確認できる図面、ギヤの形式、歯形、モジュール、歯数、回転数、増速比、歯幅をお知らせ下さい。計算結果をご報告いたします。計数汚染度は良好と判断します。計数汚染度は良好と判断します。計数汚染度はNAS級と当社推奨の管理限界値のNAS級以内であることから、良好と判断します。重量汚染度はmg/mlでした。重量汚染度はmg/mlでした。機器の潤滑状態ギヤ歯面および転がり軸受の潤滑状態は正常と判断します。SOAPの結果、鉄が検出されました。SOAPの結果、摩耗により発生する鉄、油の添加剤成分であるリン、亜鉛、カルシウムが検出されました。D－SOAPの結果、鉄が検出されました。D－SOAPの結果、摩耗により発生する鉄、油の添加剤成分であるリン、亜鉛、カルシウムが検出されました。フェログラフィーの結果、微小な疲労摩耗粒子がやや多く観察されました。フェログラフィーの結果、異常摩耗の早期発見パラメータであるIs値がの乗と高いものの、摩耗粒子の形態観察の結果、微小な疲労摩耗粒子が多く観察されました。
報告№104-0378 報告№104-6085 | 分析№104-02669 分析№104-02705 | 104-02705 | オーバーホールヶ月後に初期試験を実施した結果、摩耗は安定していると判断しますこれらのことは、前回に比較して、計数汚染度は等級に変化はないことSOAP／D-SOAPの鉄及び錫濃度に変化がないこと異常摩耗の早期発見パラメータであるフェログラフィーのIs値が、.と良好の範囲にあること以上のことから判断しました。
報告№104-0378 報告№105-5005 | 分析№104-02669 分析№105-00964 | 105-00964 | 分析の結果、軸受軌道面で、微小領域における油膜切れにより発生した凝着摩耗や異物の噛み込みにより発生した切削摩耗が発生していることが確認されました。凝着摩耗切削摩耗ともに摩耗進行速度が速く注意が必要です。特に、潤滑油中に異物が混入している場合、転がり軸受の寿命は分の程度に低下することが知られているため、延命化措置として、精密な濾過を実施し、油槽内の汚染物を除去されることを推奨します。尚、SOAPの結果で、ケイ素がppmとやや多く検出されており、砂などが混入したか、油の添加剤の消泡剤に使用されることの多いシリコン、或いは、シリコンベースのシール剤のシリコンが検出された可能性があります。消泡剤やシール剤の成分であれば潤滑に大きな問題とはならないと思われますが、砂などが混入している場合、前述の通り、転がり軸受の寿命の低下につながりますので、濾過が必要と判断します。これらのことは、異常摩耗の早期発見パラメータであるフェログラフィーのIs値がの乗とやや高く、摩耗粒子形態観察の結果、金属表面に微小突起や異物の噛み込みにより発生する切削粒子、マイクロフレーキングにより発生した粒子が観察されたことSOAP／D－SOAPの結果、鉄が多く検出され、SOAPの結果、ケイ素がppmとやや多く検出されたこと以上のことから判断しました。振動データについて提供いただいた振動データのグラフからは、詳細な値が読み取れなく、且つ、周波数解析を実施していないため、詳細に検討することはできなかったが、ベアリングの損傷のパラメータとなる振動加速に増加傾向はみられず、ベアリングは継続使用可能な状態にあると思われます。
報告№109-09136 報告№112-00589 | 分析№109-001160 分析№112-002479 | 112-002479_date130403 | 分析の結果、潤滑油の劣化はなく、汚染度は良好な範囲にあることから、継続使用可能な状態にあると判断します。但し、異種油の混入、または油名が違う可能性がありますので、以下の対策を推奨します。軸受分析の結果、軸受は継続使用可能な状態にあると判断します。但し、切削摩耗や疲労摩耗が発生しており、今後も摩耗の進行を傾向監視するため、以下の対策を推奨します。定期的な分析定期的に分析を実施することにより、データの変化から異常の兆候を早期に発見することが可能となります。また、今回は対象設備の初回分析であるため、あと最低でも回分析を実施し、分析データの変化から今後の分析周期を検討することを推奨します。今後、切削摩耗や疲労摩耗の進行が懸念されるため、出来るだけ早めに回目の分析を実施することを推奨します。異種油の混入および油名の確認分析データから新油と一致しないデータが確認されたことから、異種油の混入または油名が違っている可能性があります。油は設備の条件にあった適正な性能のものを使用することが重要であるため、異種油の混入の有無、油名を再確認することを推奨します。IRチャートの結果、新油と使用油のスペクトルパターンが一致してない箇所が確認されました。粘度粘度は、mm/sと新油値mm/sに比較して、粘度変化率は+％で、当社推奨の管理限界値である±％以内であり、良好と判断します。水分は、.ppmと当社推奨の管理限界値の以下であり、良好と判断します。酸価は、.mgKOH/gと新油値.mgKOH/g以下であり、良好と判断します。IRIRチャートの結果、新油と使用油のスペクトルパターンが一致してない箇所が確認されました。異種油の混入、または油名の誤りなどが考えられます。は良好と判断します。計数汚染度計数汚染度は、NAS級と当社推奨の管理限界値NAS級以下であり、良好と判断します。重量汚染度は、mg/mlと当社推奨の管理限界値mg/ml以下であり、良好と判断します。光学顕微鏡写真重量汚染度で濾過したフィルタ表面上の夾雑物を光学顕微鏡で観察した結果、鉄錆、砂等が観察されました。はフェログラフィーおよびSOAP-Tの結果から総合的に判断した結果、継続使用は可能ですが、機器の機能を保持するためにも傾向管理が有用と考えます。フェログラフィー【定量分析：Is値】Is値は異常摩耗の早期発見パラメータのつで、摩耗粒子を定量化するために用います。今回のIs値はの乗とやや高い値でした。フェログラフィー【定性分析：摩耗粒子および摩耗形態観察】観察された代表的な摩耗粒子は、以下の通りでした。切削粒子・異物や金属表面の微小突起による切削摩耗により発生。疲労摩耗粒子・繰返し応力を受けて発生。観察された摩耗粒子の中には、μmサイズの大型の疲労摩耗粒子が観察されました。疲労摩耗粒子は、視野に個と少ないことから、直ちに異常ではないものの、今後さらに摩耗が進行することが懸念されます。観察された摩耗粒子の中でも切削粒子は、注意が必要です。摩耗形態の中でも切削摩耗は摩耗進行速度が速く、転がり軸受でこの摩耗形態が発生した場合には寿命が分の程度に低下することも知られており、切削摩耗により生じた軌道面の損傷が起点となって転がり軸受の寿命となるフレーキングに進展することから傾向監視による経過監視が必要です。Iカップリング発光分光分析【SOAP-T】検出された金属元素から発生箇所を推定すると、以下の通りでした。鉄、亜鉛・軸受等リン、カルシウム、バリウム、ナトリウム・外部混入異物SOAP-Tの結果、バリウムが検出されませんでした。ご提供頂いた新油FBKオイルROには、バリウムは含まれていることから、異種油の混入、または油名の誤りなどが考えられます。
報告№109-09136 報告№111-00560 | 分析№109-001160 分析№111-002611 | 111-002611 | 潤滑油は継続使用可能な状態にあると判断します。粘度、水分、全酸価は良好でした。尚、全酸価は.mgKOH/gと新油値のに比較して高い値ですが、年に投与した当社製清浄分散剤TS－の影響であり、異常ではありません。
報告№104-0294 報告№104-8053 | 分析№104-02199 分析№104-02530 | 104-02530 | 分析の結果、本軸受は継続使用可能な状態にあると判断します。このことは、異常摩耗の早期発見パラメータであるIs値がの乗と良好の範囲にあり、ベアリング軌道面から発生した摩耗粒子はマイルドな潤滑状態で発生した摩耗粒子であり潤滑状態は良好な状態で進行していると考えられる。以上のことから判断しました。尚、SOAPの鉄濃度がppm、油量リットルから摩耗体積を計算すると.mmとなります。この体積からベアリング軌道面の摩耗面積を検討し、この情報を傾向管理する必要がありますので、ベアリング番号をお知らせ下さい。
報告№109-09136 報告№113-00462 | 分析№109-001160 分析№113-001888 | 113-001888 | 潤滑油は継続使用可能な状態にあると判断します。粘度、全酸価、IR、RBOTの各データは良好でした。尚、RBOTは、新油値に比較して大きな値であり減少傾向は確認されませんでした。このことから、酸化防止剤の消耗は確認されず、この油は継続使用可能な状態にあると判断できました。水分は良好でした。
報告№107-6029 報告№107-0417 | 分析№107-02237 分析№107-02286 | 107-02286 | 、汚染度、軸受の潤滑状態を確認する。今回の採油は、恒設ドレンラインから機器停止中に全量抜き取り時に合わせて実施している。抜き始め、抜き終わりなど採油のタイミングが不明のため、油中粒子が均一に分散している油循環中に比較し沈降の影響を受け、分析データが高濃度に出る可能性があると思われます。分析の結果、循環中の採油に比較してデータが高目に出る可能性があるにも関わらず、計数汚染度が若干高くなっているものの、異常摩耗の早期発見パラメータがのマイナス乗と良好の範囲にあり、且つ、SOAP／D－SOAPで摩耗により発生した金属元素がほとんど検出されていないことから、機器の潤滑状態は正常であることが確認されました。又、油の基本特性を示す粘度、水分、全酸価、IRの各データは全て良好の範囲にあり、この油は継続使用可能と判断します。機器の潤滑状態をより正確に知るには、粒子の沈降の影響を極力抑え、油中粒子が均一な分散状態に近い状態での採油が望ましく、そのため対象機器の運転中、または停止直後に採油を実施されることを推奨します。
報告№107-4517 報告№107-4549 | 分析№107-00829 分析№107-02529 | 107-02529 | 今回の採油は、機器停止から約週間経過した後にドレンバルブから抜油を実施しながら実施しました。そのため、油中粒子が均一に分散している油循環中の採油に比較し沈降の影響を受け、分析データが高濃度に出る可能性があると思われます。今回の分析は以上のことを踏まえて結果を検討しました。分析の結果、計数汚染度がやや高く、重量汚染度が当社推奨の管理限界値を超えていました。摩耗粒子形態観察の結果、高温・高圧下で発生したフリクションポリマおよび硬い異物の噛み込みにより発生した切削粒子が観察され、D－SOAPの結果、鉄、錫、銅、亜鉛、カルシウム、ナトリウム、マグネシウムが検出されたことから、汚染の要因は、摩耗粒子、フリクションポリマ、および外部混入異物によることが確認されました。軸受メタルの主成分である錫が検出されており、軸受の摩耗が発生していることが確認されました。今後さらに摩耗が進行することが懸念されるため、錫濃度から摩耗量を評価し、軸受の損傷状況を監視する必要があると考えられます。次回分析時には、今回提出いただきましたトライボ診断仕様確認書の欄にある設備情報機械要素情報採油情報等の各データをご提供いただきますようお願いいたします。一方、油の基本特性を示す粘度、水分、全酸価、IRの各データは全て良好の範囲にあり、この油は継続使用可能と判断します。尚、機器の潤滑状態をより正確に知るには、粒子の沈降の影響を極力抑え、油中粒子が均一な分散状態に近い状態での採油が望ましく、そのため対象機器の運転中、または停止直後に採油を実施されることを推奨します。
報告№109-09136 報告№113-00149 | 分析№109-001160 分析№113-000547 | 113-000547 | 減速機は継続使用可能な状態にあると判断します。但し、RBOT試験の結果で潤滑油の余寿命が年月となっていることから、更油計画が必要と判断します。RBOTの限界値には、約％の余裕があるため、分析の結果で推定された月時点で直ちに障害につながる現象は発生しませんが、早めに更油することが必要です。尚、油中の汚染度が高く、今後も摩耗の進行を傾向監視するため、以下の対策を推奨します。再分析によるRBOTの減少傾向確認、または更油推定された余寿命である年月までに分析を行い、RBOT減少傾向を確認するか、更油の計画をされることを推奨します。定期的な分析摩耗の進行を監視するため、定期的に分析を実施し、分析データによる摩耗の進行状況を確認することを推奨します。濾過油中の汚染度が高いことから、観察された摩耗粒子や異物等がギヤ歯面や軌道面に噛み込み摩耗が進行することが懸念されるため、濾過を推奨します。はフェログラフィーおよびSOAP-Tの結果から総合的に判断した結果、継続使用は可能ですが、今後の機器の機能を確認するためにも傾向管理が有用と考えます。フェログラフィー【定量分析：Is値】Is値は異常摩耗の早期発見パラメータのつで、摩耗程度を定量化するために用います。Is値は前回に比較しての乗から乗に低下し、低い値でした。フェログラフィー【摩耗粒子および摩耗形態】分析結果から比較的多く観察された粒子は、以下の通りでした。疲労摩耗粒子・繰返し応力を受けて発生。Iカップリング発光分光分析【SOAP-T】検出された金属元素から発生箇所を推定すると、以下の通りでした。鉄、銅、錫、亜鉛・ギヤ、軸受等リン、モリブデン・添加剤カルシウム、バリウム、アルミニウム、ナトリウム、マグネシウム・外部混入異物バックラッシ増加量による評価トライボ診断では、油中摩耗粒子濃度からバックラッシの増加量を求め、初期のバックラッシに増加量を加え、その合計を設計許容値と比較し減速機の余寿命を判断します。本減速機の構造から摩耗が進行しやすい箇所と推定されるのは、スパイラルベベルギヤとスパイラルベベルピニオンの歯面と考えられ、その部分のバックラッシ増加量を求めました。計算の結果、本減速機のSBGとSBP間のバックラッシの増加量は、時間の稼働時間で約μmとなりました。この増加量は、この増加量は、初期バックラッシをμmとして今回解析結果のバックラッシ増加分μmを加えてもμmとなり、良好な状態にあると考えられます。計数汚染度は前回に比較して、NAS級以上からNAS級にランク低下したものの、当社推奨の管理限界値に到達していました。SOAP-Tで油の添加剤成分であるリンが検出され、フィルタ表面の異物観察で粘ちょう物、金属片、鉄錆、砂等が観察されたことから、汚染度が高い要因は、摩耗とスラッジ、そして外部混入異物の影響と思われます。粘度、水分、酸価、IRの各データは良好でした。RBOTは、minと当社推奨の管理限界値であるmin以上であり、継続使用可能と判断できます。更油を実施した年月以降のRBOT値のデータの変化から余寿命を評価した結果、図RBOTの減少傾向に示す通り年月となりました。但し、年月以降から、RBOTの減少が早くなっており、図RBOTの減少傾向に示すように、年月以降のRBOT値のデータの変化から計算された余寿命は年月となりました。本試料油の添加剤は、一般にタービン油に比較して極圧添加剤や摩耗防止剤などの影響で、RBOTの試験結果が変動する傾向があります。そのため、ギヤ油の余寿命の評価を行うためには、RBOTの結果に加え、粘度、酸価、IRなどのデータを総合的に判断することが必要です。今回の分析結果からは、全てのデータは良好でしたが、余寿命が短いと推定されることから、年月までに分析を行い、RBOT減少傾向を確認するか、更油の計画が必要と判断します。
報告№109-09136 報告№111-00462 | 分析№109-001160 分析№111-002136 | 111-002136 | 減速機は継続使用可能な状態にあると判断します。但し、今後も摩耗の進行を傾向監視するため、以下の対策を推奨します。定期的な分析切削摩耗の進行を監視するため、定期的に分析を実施し、摩耗の進行状況を確認することを推奨します。フェログラフィー異常摩耗の早期発見パラメータとして摩耗粒子を定量化して評価するフェログラフィーのIs値は、前回のの乗から乗に上昇し、潤滑状態が厳しくなっていることを示していました。摩耗粒子の形態で比較的多く観察された粒子は、潤滑状態が正常な場合に発生する摩耗粒子異物の噛み込みにより発生する切削粒子でした。これらの摩耗粒子が観察された場合、潤滑部で発生している摩耗形態は、正常なマイルド摩耗異物による切削摩耗であることが分かります。減速機で切削摩耗が発生した場合、減速機内部で使用されている転がり軸受が切削摩耗により生じた軌道面の損傷が起点となって寿命が分の程度に低下することがあることから、切削摩耗には十分注意する必要があります。切削摩耗の発生原因となる混入異物が残留している場合、この異物により切削摩耗が継続して発生する可能性があります。Iカップリング発光分光分析供試の潤滑油を分析した結果、検出された金属元素は、SOAPの結果表に示すように、鉄、ニッケル、錫、リン、カルシウム、バリウム、ナトリウムでした。検出されたこれらの金属元素から発生箇所を推定すると鉄、ニッケル、錫・ギヤ・軸受等リン・オイル添加剤カルシウム、バリウム、ナトリウム・外部混入異物であると思われます。このうち、機械部品が摩耗したと思われる元素はのグループです。前回に比較して計数汚染度はNAS級からNAS級にランク減少し、良好でした。分析結果は良好と判断します。計数汚染度計数汚染度はNAS級と当社推奨の管理限界値のNAS級以内にあり、良好と判断します。重量汚染度は.mg/mlでした。機器の潤滑状態摩耗粒子の形態観察の結果、潤滑状態が正常な場合に発生する摩耗粒子、異物の噛み込みにより発生する切削粒子が比較的多く観察されました。SOAPSOAPの結果、摩耗により発生する鉄が検出されていないことから、良好と判断します。D－SOAPD－SOAPの結果、摩耗により発生する鉄が検出されました。フェログラフィー異常摩耗の早期発見パラメータであるフェログラフィーのIs値がの乗と良好の範囲にあるものの、摩耗粒子の形態観察の結果、潤滑状態が正常な場合に発生する摩耗粒子、異物の噛み込みにより発生する切削粒子が比較的多く観察されました。
報告№109-09221 報告№109-09221 |  | 109-001664_1665_20091207修正 | を示す粘度、水分、全酸価、IRの各データは、全て良好と判断します。濾過効率が～%と低いものの、油清浄機の入口側、出口側の汚染度は、ともにNAS級と清浄であることから、摩耗粒子の発生数は少なく、摩耗は安定しているものと判断します。を示す粘度、水分、全酸価、IRの各データが良好の範囲にあり継続使用可能と判断します。但し、新油データが当社データベースになく、今後劣化の進行状況を評価するには必要となりますので、現在使用している貴社保有の新油をご提供下さい。油清浄機の濾過効率による油汚染度管理に関する考察油清浄機の濾過効率の指標であるβ値を確認するため、油清浄機の入口側と出口側の配管より採油を実施し、計数汚染度を実施しました。その結果を下表に示します。 ・ここで、 EMBEDExcel.Sheet.式および表に示す通り、その結果、～μmレンジが%～μmレンジが％～μmレンジが％～μmレンジが％であり、ベータ値は低い値を示していますが、これは摩耗粒子の発生数が少なく、摩耗粒子がフィルタに捕捉される割合が低下したためと考えられます。機器の摩耗油清浄機が設置されていることでNAS級と清浄になっていますが、油濾過機がないと仮定した場合、計算により求めた～μmレンジの汚染度はNAS級の汚染状態になる可能性を示唆するものととらえる事が出来ます。他のレンジを同様に計算すると以下のようになり、NAS級となっています。～～～～以上等級級油清浄機がなかったとした場合でも、以上のとおり摩耗粒子の発生によりNAS級と清浄な状態であり、潤滑状態は良好と判断します。
報告№109-09136 報告№111-00097 | 分析№109-001160 分析№111-000498 | 111-000498 | Iカップリング発光分光分析供試のタービン油を分析した結果、検出された金属元素は、SOAPの結果表に示すように、鉄、錫、リン、カルシウム、ケイ素、ナトリウムが検出されました。これらの検出された金属元素から発生箇所を推定すると鉄、錫・軸受等リン・オイル添加剤ケイ素、カルシウム、ナトリウム・外部混入異物であると思われます。このうち、機械部品が摩耗したと思われる元素はのグループです。フェログラフィー摩耗程度の定量評価異常摩耗の早期発見パラメータとして摩耗粒子を定量化して評価するフェログラフィーのIs値は、前回ののマイナス乗領域からマイナス乗領域に桁上昇していました。摩耗形態摩耗粒子の形態で比較的多く観察された粒子は、潤滑状態が正常な場合に発生する摩耗粒子、異物の噛み込みにより発生する切削粒子でした。このような摩耗粒子が観察された場合には、潤滑部では正常なマイルド摩耗と異物による切削摩耗が発生していることが分かります。摩耗連続性切削摩耗は、前回分析から継続して確認され、摩耗粒子の発生量に増加傾向が確認されていることから、今後さらに摩耗が進行することが懸念されました。機器の汚染状態水分前回に比較して水分は.ppmからppmと大きな変化はなく、良好でした。計数汚染度計数汚染度はNAS級からNAS級にランク増加しました。本データは当社推奨の管理限界値内にあるものの、前回から今回までの約ヶ月間でほぼ倍に増加しており、また、フェログラフィーの結果から、切削粒子などの摩耗粒子が比較的多く観察されたことから、汚染の要因は、摩耗の進行によるものと考えられました。前回同様に粘度、全酸価、IR、RBOTの各データは良好でした。他での損傷事例との比較年代からこれまでに本設備と同型のポンプにおいて主軸の折損が報告されています。報告では、直接原因を低応力高サイクル疲労とし、起因事象として、小流量運転時のポンプ内の不均一な流れにより、主軸折損部へ比較的大きな曲げ応力が発生したためとされています。このような主軸の折損現象が発生する場合、潤滑摺動面では曲げ応力による振動の影響で微振動が発生し、フレッティング摩耗による赤錆が確認されたり、油膜切れによる凝着摩耗が発生したりしますが、今回の分析結果では微小な赤錆は確認されず、凝着摩耗により発生するシビア摩耗粒子もわずかに観察されただけであったことから、少なくとも～μmと推定される油膜を破断するような変位は発生していないと推定されました。診断結果本試料油の分析結果は、計数汚染度が前回に比較して倍に増加し、またフェログラフィーのIs値も桁増加していたことと、SOAPおよびD－SOAPで軸受の主成分である錫が検出されたことが特徴的でしたが、増加後のデータがすべて良好な範囲にあることから潤滑油および対象設備は継続使用可能な状態にあると判断します。対策他電力で発生した過去の事例のようなポンプの主軸折損につながるような状況にはないと判断しますが、今後は以下の対策をご検討下さい。追跡調査軸受は継続使用可能な範囲にありますが、異物の噛み込みにより発生する切削摩耗の発生が確認されているため、定期的に分析を実施し、切削摩耗の発生状況を確認することを推奨します。次回分析の時期を理論的に求めたところ、最短で約時間となります。この時間は、油中汚染物が均一になるために必要とする時間であり、この時間を経過すれば、再分析の結果から状態の傾向を確認することが可能となります。前回から今回までにヶ月程度経過しており、これまでの運転状況が継続する場合は、ヶ月以内に再度分析を実施することを併せて推奨します。今後は、軸受の摩耗量を分析結果から推定し、潤滑状態の健全性を確認し、分解点検の要否を確認することが重要と思われます。そのためには、今回ご提供いただいた情報に加えて、分解点検からの累積稼働時間と累積起動停止回数、更油からの稼働時間と起動停止回数、油量、軸受サイズ、直近の油入替日をご提供いただければ、分解点検が必要となる時期を推定できますので、是非情報をご提供下さい。油の余寿命油の余寿命は、使用油の使用期間または使用時間が不明であったためご依頼の油の余寿命に関する検討はできませんでした。ただし、分析の結果で新油値がminであったことから、使用期間を仮にヶ月間と仮定すれば余寿命は十二分にあると言えます。可能であれば、使用期間、あるいは使用時間の情報をご提供下さい。
報告№109-09094 報告№109-09094 | 分析№109-000947 分析№109-000947 | 109-000947_100127 | 分析の結果、有機物・有機化合物で検出されたピークには新グリースと異なるピークが検出されました。グリース名が違うか、或いは、異種グリースが混入した可能性が考えられますので、グリース名、異種グリース混入の可能性を確認する必要があります。≪状態監視とパラメータ≫分析の目的および各分析のパラメータは以下の通りです。特性低下目的：グリースの分析結果から、グリースの物理的性状や劣化傾向などを確認する。全酸価JISK赤外線吸収スペクトルJISKちょう度JISK滴点JISK摩耗目的：グリース中の摩耗粒子を分析する事により、回転・摺動部の潤滑状態、摩耗劣化の程度、余寿命などを解析する。摩耗診断電子顕微鏡観察JISKX線マイクロアナリシス油中金属濃度）JISK≪分析結果≫特性低下全酸価：良好全酸価.mgKOH/gは新油値の.mgKOH/g以内にあることから問題は無いと判断します。赤外線吸収スペクトル：良好ちょう度：良好ちょう度値と当社推奨の管理限界値であるから以内に留まっています。滴点：良好滴点はと新油値のに比較し高いものの問題は無いと判断します。摩耗摩耗診断電子顕微鏡観察・X線マイクロアナリシス：今回は実施していません。油中金属濃度：今回は実施していません。
報告№109-09250 報告№109-09250 | 分析№109-001794 分析№109-001794 | 109-001794 | 全酸価及びIRのスペクトルパターンより、劣化の兆候として現れるスラッジや外部から混入したものの有無を確認した結果、今回の新油と異なるIRのスペクトルパターンから異種油が混入している可能性が考えられます。今回の分析結果だけでは異種油の特定はできませんが、現在のところは異種油等の混入が原因となる油の劣化は確認されていませんので、早急な対策を行う必要はないと考えます。今後は、異種油等の混入による化学的反応で生じるIRのスペクトルパターン以外の分析項目の変化にも注意し、傾向を確認されることを推奨します。また、採油した油名を再確認されることもあわせて推奨します。なお、今回のように新油と異なるIRのスペクトルパターンが確認された場合もあるため、今後は混入が想定されるあらゆる異種油等の有機物・有機化合物の分析を事前に実施しておくと、その原因を調査する上で有効なデータ資料となります。特性低下特性低下に係るパラメータの分析結果は良好と判断します。粘度粘度はmm/sと新油値mm/sに対する粘度変化率は-.％で、当社推奨の管理限界値である±％以内にあり、良好と判断します。全酸価添加タービン油については、当社では管理限界値を設定しておらず、新油分析値との比較及び他の分析項目の結果より全酸価の状態判断を行います。その結果、全酸価は.mgKOH/gと新油値.mgKOH/g以内にあり、良好と判断します。酸化安定度酸化安定度はminであり、当社推奨の管理限界値のmin以上であることから、良好と判断します。有機物・有機化合物有機物・有機化合物は、IRチャートによる新油分析値との比較の結果、cm-付近に劣化の兆候を示すカルボン酸の吸収が確認されていないことから、良好と判断します。但し、別紙IR吸収パターンの相違からわかるように、新油と異なる有機物・有機化合物の存在が確認されました。色相はLであり、新油値のLに比較して変化がないことから、良好と判断します。汚染に係るパラメータの分析結果は良好と判断します。水分は.ppmであり、当社推奨の管理限界値の以下であることから、良好と判断します。汚染粒子数はNAS級であり、当社推奨の管理限界値のNAS級以内であることから、良好と判断します。汚染度物重量は.mg/mlであり、当社推奨の管理限界値のmg/ml以内であることから、良好と判断します。摩耗運転中における潤滑状態は正常であったものと判断します。異常摩耗の早期発見パラメータであるフェログラフィーのIs値がのマイナス乗と当社基準値と比較して良好の範囲にあったことから、潤滑箇所の潤滑状態は正常と判断します。金属濃度SOAP法により金属濃度を測定した結果、外部から混入したと思われるリンがppm、亜鉛がppmと僅かに検出されましたが、良好と判断します。金属濃度酸溶解法により金属濃度を測定した結果、外部から混入したと思われるカルシウム、ナトリウムが共にと僅かに検出されましたが、良好と判断します。
報告№109-09136 報告№114-00256 | 分析№109-001160 分析№114-000895 | 114-000895 | 減速機は継続使用可能な状態にあると判断します。但し、疲労摩耗粒子が確認されたことから、以下の対策を推奨します。定期的な分析今後の進行が懸念される疲労摩耗の推移を監視するため、定期的な分析実施を推奨します。異常摩耗の早期発見のパラメータであるフェログラフィーのIs値は、前回のレベルから変化はなく、正常です。但し、潤滑部の摩耗が認められたため、定期的に潤滑油分析を実施し、摩耗推移を監視することが有用と考えます。フェログラフィーで観察された代表的な粒子は以下の通りです。正常な摩耗粒子・潤滑状態が正常なマイルド摩耗により発生。疲労摩耗粒子・繰返し応力による金属疲労で発生。大型化するとスポーリングの発生が懸念されます。フリクションポリマ・局部的に高圧・高温となる場合に発生。SOAP/D-SOAPの結果、鉄が比較的高い値で検出されていることから、ギヤ歯面や軸受軌道面で摩耗が発生していると推定されます。計数汚染度は前回のNAS級から等級に変化はなく、良好です。
報告№108-0204 報告№108-0199 | 分析№108-01503 分析№108-01414 | 108-01414 | 、軸受の潤滑状態を確認する。今回の採油は、対象設備の停止中にユニットタンクから実施しているため、油循環中に採油した場合に比較し、油中粒子の沈降の影響を受け、分析データが低濃度に出る可能性があります。今回の分析は以上のことを踏まえて結果を検討しました。を示す粘度、水分、全酸価、RBOTの各データは良好の範囲にあることから、この油は継続使用可能と判断します。軸受の潤滑状態摩耗粒子の形態観察で局部的に高圧・高温となる場合に発生するフリクションポリマ、外部から混入したと思われる砂等が多く観察されました。フリクションポリマは、タービン油が軸受摺動面で高圧下に押し込められ高圧状態になると同時に、圧縮熱も発生して高温状態にもなり、その結果、潤滑油が重合して発生することが知られています。そのため、高温高圧状態の解消がなされなければ、潤滑油は劣化する場合がありますので、定期的に分析を実施する必要があります。採油について上述しましたように今回の採油は対象設備の停止中の採油であるため、油中の摩耗粒子などが平均的に分散した状態とはいえない状態で採油されている可能性があります。採油は、粒子の沈降の影響を少なくすることが重要であり、そのため油中粒子が均一な分散状態で実施されることを併せて推奨します。
報告№109-09584 報告№109-09584 | 分析№109-003596 分析№109-003596 | 109-003596 | を示す水分、全酸価の各データは良好でした。粘度はmm/sと新油値mm/sに比較して、粘度変化率は-％で、前回同様に当社推奨の管理限界値である±％以内にあるものの、低下していました。今後、粘度の低下により油膜切れが発生し、金属接触が発生することが懸念されます。泡立ち試験の結果は、-と新油値が-であるのに比較して高い値となっていたことから消泡性能が低下していることが分かりました。潤滑状態の異常の早期発見パラメータである潤滑状態指数は、のマイナス乗と濾過設備のない機器であれば正常な潤滑状態にあると判断できます。・消泡性能の低下消泡性の性能が低下していることが確認されたことから、今後の使用状況によっては油の酸化劣化が進行したり、ギヤ歯面およびベアリング軌道面で油膜切れが発生したりする場合があるため、消泡剤の添加による消泡性能の改善など何らかの対応が必要になると思われます。・潤滑状態濾過設備のない機器であれば正常な潤滑状態にあると判断できますが、当該機の潤滑系にはフィルタが設置されているため、別紙インライン・オフラインフィルタの影響に示すとおり、潤滑状態が異常となり大型の摩耗粒子が発生したとしても、粒子の大部分が捕捉されてしまい正常な潤滑状態にあると誤認してしまう可能性があります。このようなフィルタの影響を考慮に入れたLCインデックスは、前回がの乗であったものが、今回は桁上昇し摩耗がやや厳しい状態に分類されるの乗となりました。前回採油から今回採油まで運転状態に大きな変化がないとすれば、桁の上昇は摩耗が進行していることを示しています。結論粘度および消泡性能の低下が確認されたものの、潤滑油、ギヤおよび転がり軸受は、継続続使用可能な状態にあると思われます。尚、今後は障害予防を目的に以下の対策を推奨します。粘度の低下が確認されたことから、早めに更油を推奨します。運転条件によってはさらに摩耗の進行が速まる場合も想定されるため、今後は潤滑油の分析に加えてフィルタ付着物の分析を実施し、異常な摩耗状態発生の有無を精密に確認することを推奨します。消泡性能の改善は、添加する消泡剤の効果をテストにより確認する必要がありますので、必要な場合は当社営業担当者までお知らせ下さい。粘度は当社推奨の管理限界値内にあるものの、低下していました。泡立ち試験の結果、消泡性能が低下していることが確認されました。粘度粘度はmm/sと新油値mm/sに比較して、粘度変化率は-％で、当社推奨の管理限界値である±％以内にあるものの、低下していました。粘度粘度は.mm/sでした。粘度指数粘度指数はでした。泡立ち試験泡立ち試験は-と新油に比較して高い値でした。水分は.ppmと当社推奨の管理限界値の以下であり、良好と判断します。全酸価全酸価はmgKOH/gと新油値mgKOH/gに比較して高いものの、IRの結果で油劣化の兆候を示すカルボン酸の吸収が確認されていないことから、良好と判断します。機器の潤滑状態精密な濾過設備がない機器であれば、潤滑状態指数は正常の範囲にあると判断します。潤滑状態指数異常摩耗の早期発見パラメータである潤滑状態指数がのマイナス乗と精密な濾過設備がない機器であれば、潤滑状態指数は正常の範囲にあると判断します。
報告№109-09549 報告№109-09549 | 分析№109-003445 分析№109-003445 | 109-003445 | ・摩耗状態潤滑油をSOAP／D－SOAPで分析した結果、検出されたのは鉄でした。粒子観察の結果から、検出された鉄は異物の噛み込みなどで発生する切削粒子が観察されたことから、潤滑部では切削摩耗が発生していることが分かりました。但し、転がり軸受寿命の指標としている摩耗粒子が観察されなかったことから、フレーキングは発生していないと判断できます。尚、異常摩耗の早期発見パラメータであるフェログラフィーのIs値がの乗となっていたことから、潤滑状態が厳しくなっていると推定され、今後さらに摩耗が進行することが懸念されます。当該軸受の潤滑油は、今回の採油で使用油を全量抜き取っており、切削摩耗発生の原因となる混入異物は排除されたものと思われますが、新油充填時に異物が残留している場合があり、切削摩耗が継続して発生する可能性があります。今後、継続使用した場合、切削摩耗により発生した軸受表面の切削痕が起点となって、異物起点型のフレーキングに進展することも懸念されます。・ケイ素の検出ケイ素がppm検出されました。一般に、潤滑油中からケイ素が検出された場合の原因として、油の消泡剤として使用されるシリコン系の添加剤が検出されるフェログラフィーおよびフィルタ表面の異物観察で砂が多く観察され、これが検出されるシリコングリースをシール部に塗布している場合、このシリコングリースが潤滑油に混入して検出されるなどが挙げられますが、今回の原因は、フィルタで砂が観察されたことから、の可能性が考えられます。およびについては、分析結果では確認することが出来ませんので、これに関する情報をご提供下さい。・汚染度計数汚染度がNAS級と当社推奨の管理限界値に到達し、重量汚染度がmg/mlと当社推奨の管理限界値を超えていました。フィルタ表面の異物観察で金属片、鉄錆、砂等が観察されたことから、汚染度が高い要因は、摩耗と外部混入異物の影響と思われます。・粘度、水分、全酸価、IR、RBOTの各データは良好でした。潤滑油および軸受は継続使用可能な状態にあるものの、以下の対策が必要です。油槽内を清掃されると共に、今後、切削摩耗の進行を監視するため、定期的に分析を実施し、摩耗の進行状況を確認することを推奨します。次回分析の時期を理論的に求めたところ、最短で約時間となります。この時間は、油中汚染物が均一になるために必要とする時間であり、この時間を経過すれば、再分析の結果から状態の傾向を確認することが可能となりますので、これを参考に次回分析時期を検討されることを提案します。
報告№109-09249 報告№111-00569 | 分析№109-001747 分析№111-002642 | 111-002642_date120228 | 潤滑油および軸受は継続使用可能な状態であると判断します。但し、油中の汚染度が高く、今後も摩耗の進行を傾向監視するため、以下の対策を推奨します。更油および油槽内の清掃潤滑油が汚染されたことにより、油槽内が汚染され、設備の保有油量も少ないことから、更油を推奨します。更油をする際には、油槽内を清掃し、更油する新油もNAS級程度の清浄な潤滑油使用して更油することを推奨します。定期的な分析切削摩耗や凝着摩耗の進行を監視するため、定期的に分析を実施し、摩耗の進行状況を確認することを推奨します。フェログラフィー異常摩耗の早期発見パラメータとして摩耗粒子を定量化して評価するフェログラフィーのIs値は、潤滑状態が厳しいの乗でした。摩耗粒子の形態で比較的多く観察された粒子は、潤滑状態が正常な場合に発生する摩耗粒子異物の噛み込みにより発生する切削粒子金属潤滑部が局部的に油膜切れを起して発生するシビア粒子局部的に高圧・高温となる場合に発生するフリクションポリマでした。これらの摩耗粒子が観察された場合、潤滑部で発生している摩耗形態は、正常なマイルド摩耗異物による切削摩耗潤滑状態がやや厳しい凝着摩耗であり、そして局部的ではあるものの高圧・高温の箇所が発生していることも分かります。摩耗形態の中でも切削摩耗は摩耗進行速度が速く、転がり軸受でこの摩耗形態が発生した場合には寿命が分の程度に低下することも知られており、切削摩耗により生じた軌道面の損傷が起点となって転がり軸受の寿命となるフレーキングに進展することから傾向監視による経過監視が必要です。フリクションポリマは、潤滑油が軌道面に押し込められ高圧状態になると同時に、圧縮熱により高温状態になった結果、基油自身が重合反応を起こし生成することが知られています。そのため、高圧高温状態の解消がなされなければ、潤滑油の劣化が進行し、粘度上昇に因る潤滑異常に進展する場合があります。Iカップリング発光分光分析供試の潤滑油を分析した結果、検出された金属元素は、油中金属元素の結果表に示すように、鉄、亜鉛、カルシウム、アルミニウム、ケイ素、ナトリウムでした。検出されたこれらの金属元素から発生箇所を推定すると鉄、亜鉛・軸受等カルシウム、アルミニウム、ケイ素、ナトリウム・外部混入異物であると思われます。このうち、機械部品が摩耗したと思われる元素はのグループです。汚染粒子数は当社推奨の管理限界値に到達していました。フィルタ表面の異物観察で鉄錆、砂等が観察されたことから、汚染度が高い要因は、摩耗と外部混入異物の影響と思われます。粘度、全酸価、酸化安定度、有機物・有機化合物の各データは良好でした。分析結果特性低下特性低下に係るパラメータの分析結果は良好と判断します。粘度粘度はmm/sと新油値mm/sに対する粘度変化率は-％で、当社推奨の管理限界値である±％以内にあり、良好と判断します。全酸価添加油の全酸価は、油メーカによって初期値が違うため統一した管理基準を設定するのが困難であることから、当社では管理限界値を設定しておらず、新油分析値との比較及び他の分析項目の結果より全酸価の状態判断を行います。その結果、全酸価は.mgKOH/gと新油値.mgKOH/gに比較して若干高くなっていますが、IRチャートに示すように劣化の兆候として現れるカルボン酸などの有機物・有機化合物の発生が確認されていないことから、良好と判断します。酸化安定度酸化安定度はminであり、当社推奨の管理限界値のmin以上であることから良好と判断します。有機物・有機化合物有機物・有機化合物は、IRチャートによる新油分析値との比較の結果、cm-付近に劣化の兆候を示すカルボン酸の吸収が確認されていないことから、良好と判断します。色相はL.であり、新油値のL.に比較して変化はないことから、良好と判断します。汚染に係るパラメータの分析結果は、汚染度粒子数は当社推奨の管理限界値に到達していました。水分は.ppmであり、当社推奨の管理限界値の以下であることから良好と判断します。汚染粒子数はNAS級であり、当社推奨の管理限界値のNAS級に到達していました。汚染度物重量はmg/mlであり、当社推奨の管理限界値のmg/ml以内であることから良好と判断します。摩耗フェログラフィーによる摩耗粒子の観察の結果、潤滑状態が正常な場合に発生する摩耗粒子、異物の噛み込みにより発生する切削粒子、金属潤滑部が局部的に油膜切れを起して発生するシビア粒子、局部的に高圧・高温となる場合に発生するフリクションポリマが比較的多く観察されました。異常摩耗の早期発見パラメータであるフェログラフィーのIs値がの乗と高く、摩耗粒子の形態観察の結果、潤滑状態が正常な場合に発生する摩耗粒子、異物の噛み込みにより発生する切削粒子、金属潤滑部が局部的に油膜切れを起して発生するシビア粒子、局部的に高圧・高温となる場合に発生するフリクションポリマが比較的多く観察されました。金属濃度SOAP法により金属濃度を測定した結果、潤滑箇所で発生する金属接触によって検出される鉄がppm、亜鉛がppm、外部から混入したと思われるカルシウムがppm、ケイ素がppmと検出されました。金属濃度酸溶解法により金属濃度を測定した結果、潤滑箇所で発生する金属接触によって検出される鉄が、亜鉛が、外部から混入したと思われるカルシウムが、アルミニウムが、ナトリウムが検出されました。
報告№106-0467 報告№106-0501 | 分析№106-02677 分析№106-02874 | 106-02874 | トライボ診断により、機器軸受の潤滑状態、潤滑油の劣化状態を診断する。また、本分析データは、劣化傾向を評価し、劣化進展のある程度の予測を行うためのベースデータとし、予防保全に資することを目的とする。分析の結果、異常摩耗の早期発見パラメータであるフェログラフィーのIs値がの乗と管理目安に到達し、観察された摩耗粒子には、微小領域の疲労により発生した疲労摩耗粒子や硬い異物の噛み込みにより発生する切削粒子が観察されていることから、摩耗が進行しつつあるものと考えられました。以上のことから、ヶ月以内にトライボ診断を実施し、摩耗の進行速度を監視することを推奨します。このことは、計数汚染度がNAS級と良好の範囲にあるものの、転がり軸受の摩耗により発生する鉄がSOAPでppm、D－SOAPでppm検出されたことフェログラフィーの結果、異常摩耗の早期発見パラメータであるIs値がの乗と管理目安に到達し、異物の噛み込みにより発生する切削粒子が観察されたこと以上のことから判断しました。尚、油の劣化度を示す全酸価.mgKOH/gと新油値.mgKOH/g以下であり、油の劣化進行は確認されませんでした。
報告№109-09136 報告№114-00307 | 分析№109-001160 分析№114-001283 | 114-001283 | 異常の兆候を示す摩耗粒子は観察されなかったことから、対象設備は継続使用可能な状態にあると考えられます。異常摩耗の早期発見のパラメータであるIs値は、前回の-レベルから変化はなく、正常です。また、異常摩耗の兆候を示す摩耗粒子が顕著に観察されなかったことから、は良好と判断します。
報告№111-00058 報告№111-00058 | 分析№111-000391 分析№111-000391 | 111-000391 | 有機物・有機化合物試験で検出されたピークには新グリースと異なるピークが検出されました。IRの結果で新グリースと異なるピークが検出されたことから、グリース名が違うか、或いは、異種グリースが混入した可能性が考えられますので、確認する必要があります。≪状態監視とパラメータ≫分析の目的および各分析のパラメータは以下の通りです。特性低下目的：グリースの分析結果から、グリースの物理的性状や劣化傾向などを確認する。全酸価JISK赤外線吸収スペクトルJISKちょう度JISK滴点JISK摩耗目的：グリース中の摩耗粒子を分析する事により、回転・摺動部の潤滑状態、摩耗劣化の程度、余寿命などを解析する。摩耗診断電子顕微鏡観察JISKX線マイクロアナリシス油中金属濃度JISK≪分析結果≫特性低下全酸価：良好全酸価.mgKOH/gは新油値の.mgKOH/g以内にあることから問題は無いと判断します。赤外線吸収スペクトル：良好ちょう度：良好ちょう度値はと当社推奨の管理限界値であるから以内に留まっています。滴点：良好滴点はと新油値のに比較し高いものの、ちょう度が良好の範囲にあり、かつ、有機物・有機化合物試験の結果で油劣化の兆候を示すカルボン酸の吸収が見られないことから、問題は無いと判断します。摩耗摩耗診断電子顕微鏡観察・X線マイクロアナリシス：今回は実施していません。油中金属濃度：今回は実施していません。
報告№109-09136 | 分析№109-001160 | 113-001710 | 潤滑油および対象設備は継続使用可能な状態にあると判断します。但し、将来的な摩耗進行の有無を確認するためにも傾向監視を継続することが有効です。定期的な分析今後懸念される凝着摩耗、疲労摩耗、フレッティング摩耗の進行を監視するため、定期的に分析を実施することを推奨します。はフェログラフィーおよびSOAP-Tの結果から総合的に判断した結果、継続使用は可能ですが、機器の機能を保持するためにも傾向管理が有用と考えます。フェログラフィー【定量分析：Is値】Is値は異常摩耗の早期発見パラメータのつで、摩耗程度を定量化するために用います。Is値はの乗とやや高い値でした。フェログラフィー【定性分析：摩耗粒子および摩耗形態観察】分析結果から比較的多く観察された粒子は、以下の通りでした。正常な摩耗粒子・潤滑状態が正常なマイルド摩耗により発生。シビア粒子・潤滑状態がやや厳しい凝着摩耗により発生。金属潤滑部が局部的に油膜切れを起していると考えられます。疲労摩耗粒子・繰返し応力を受けて発生。赤錆・フレッティングにより発生。観察された摩耗粒子の中でもシビア粒子、フレッティング粒子は、将来的な異常摩耗の進行に繋がる可能性を示唆しているため、傾向監視が必要と思われます。詳細は、別紙傾向監視が必要な摩耗粒子をご覧ください。Iカップリング発光分光分析【SOAP-T】検出された金属元素から発生箇所を推定すると、以下の通りでした。鉄、鉛、銅、亜鉛・ギヤ、軸受等カルシウム、ナトリウム・外部混入異物粘度、水分、酸価の各データは良好でした。
報告№109-09250 報告№109-09250 | 分析№109-001833 分析№109-001833 | 109-001833 | 潤滑油および本軸受は継続使用可能な状態にあると判断できますが、軸受軌道面では切削摩耗と凝着摩耗の発生が確認されており、今後継続して発生することが懸念されるため、再度分析を実施し、摩耗の進行状況を傾向監視することを推奨します。尚、油名を再確認するとともに、異種油混入の有無を確認されることを併せて推奨します。特性低下特性低下に係るパラメータの分析結果は良好と判断します。粘度粘度はmm/sと新油値mm/sに対する粘度変化率は-.％で、当社推奨の管理限界値である±％以内にあり、良好と判断します。全酸価添加タービン油については、当社では管理限界値を設定しておらず、新油分析値との比較及び他の分析項目の結果より全酸価の状態判断を行います。その結果、全酸価は.mgKOH/gと新油値に比較して高くなっていました。IRチャートに示すようにcm-付近にピークが確認され、異種油混入の可能性が確認されました。酸化安定度酸化安定度はminであり、当社推奨の管理限界値のmin以上であることから、良好と判断します。有機物・有機化合物有機物・有機化合物は、IRチャートによる新油分析値との比較の結果、cm-付近に劣化の兆候を示すカルボン酸の吸収が確認されていないことから、良好と判断します。尚、IRチャートによる新油分析値との比較の結果、新油には確認されないcm-付近に吸収が確認されました。色相はLであり、新油値のL.に比較して大きな変化はないことから、良好と判断します。汚染に係るパラメータの分析結果は、汚染粒子数はやや高い値でした。水分はであり、当社推奨の管理限界値の以下であることから、良好と判断します。汚染粒子数はNAS級であり、当社推奨の管理限界値のNAS級以内にあるものの、やや高い値でした。汚染度物重量は.mg/mlであり、当社推奨の管理限界値のmg/ml以内であることから、良好と判断します。摩耗フェログラフィーによる摩耗粒子の観察の結果、異物の噛み込みなどで発生する切削粒子、金属接触が厳しい場合に発生するシビア粒子が観察されました。異常摩耗の早期発見パラメータであるフェログラフィーのIs値がの乗と良好の範囲にあるものの、摩耗粒子の形態観察の結果、異物の噛み込みなどで発生する切削粒子、金属接触が厳しい場合に発生するシビア粒子が観察されました。金属濃度SOAP法により金属濃度を測定した結果、外部から混入したと思われる亜鉛がppm、カルシウムがppm、バリウムが検出されました。金属濃度酸溶解法により金属濃度を測定した結果、潤滑箇所で発生する金属接触によって検出される鉄が.pm、外部から混入したと思われるカルシウムがと僅かに検出されましたが良好と判断します。
報告№107-4530 報告№107-0290 | 分析№107-01164 分析№107-01530 | 107-01530 | 濾過前の試料油を分析した結果、計数汚染度が前回NAS級から、今回NAS級に約年でランク増加しました。摩耗粒子の形態観察およびフィルタ写真の結果、鉄錆、砂等が観察されたため、汚染度が増加した要因は、摩耗による汚染粒子の増加ではなく、外部から混入したと思われる異物によるものと考えられました。但し、異物の混入はありましたが、潤滑異常の早期発見パラメータである摩耗過酷度を示すIs値が.と非常に良好の範囲にあることから、潤滑状態は正常な状態にあると判断します。
報告№106-0227 報告№106-0351 | 分析№106-01279 分析№106-01883 | 106-01883 | 今回の採油は、主機停止中にマンホールから採油を実施しているため、油循環中の採油に比較して油中粒子が沈降して低濃度になっている部分を採油していると考えられます。したがって、油が循環している状態で採油を実施した場合に比較して、分析データが低くなり、異常な状態を見落としてしまう可能性があり、この点に注意が必要です。以上の想定から今回の分析結果を検討しました。分析を実施した結果、前回と同じく異常摩耗の早期発見パラメータであるIs値がの乗とやや高く、フレッティングにより発生したμm未満の赤錆が多く観察されました。フレッティングはスラストランナー固定部やスラストメタル台金部の鉄系材料が接合されたり、勘合されていたりする部分から発生していると思われます。フレッティングによる赤錆が少量発生しても直ちに異常ではありませんが、場合によっては、これらの粒子、赤錆が軸受摺動面に噛み込み、更に摩耗を進行させることがありますので、可能であれば濾過を実施されることを推奨します。濾過が実施できない場合は、ヶ月以内に再度分析を実施し、汚染状況及び摩耗の進行状況を確認されることを推奨します。これらのことは、異常摩耗の早期発見パラメータであるフェログラフィーのIs値がの乗とやや高く、摩耗粒子形態観察の結果、フレッティングにより発生した赤錆が多く観察されたこと前回に比較して鉄がSOAPでppmからppm、D－SOAPでppmからppmに上昇していたこと以上のことから判断しました。尚、今回の分析結果の信頼性は、適正な採油条件に比較して低くなっていると思われます。次回採油時には粒子の沈降の影響を極力抑えるため、主機運転中、または停止直後に採油を実施されることを推奨します。
報告№109-09136 報告№113-00642 | 分析№109-001160 分析№113-002752 | 113-002752 | 分析の結果、異常摩耗の兆候を示す摩耗粒子が顕著に観察されなかったものの、異常摩耗の早期発見のパラメータであるIs値は、レベルとやや高い値になっていました。Is値は、摩擦面の潤滑異常を早期に発見するパラメータですが、潤滑状態が健全であれば今回のようにレベルになることはほとんどありませんので、当該設備は潤滑面出やや潤滑不良の箇所があるものと思われます。また、摩耗粒子のサイズがμm以下の切削粒子であることから、金属表面の微小突起、或いは油中のμm以下の摩耗粒子や鉄錆、砂等の夾雑物によって切削摩耗が発生し、油中の汚染が増加傾向にあると考えられます。現時点では、軸受は継続使用可能な状態にあると判断しますが、今後の摩耗推移を確認するためにも傾向監視の継続が必要と判断します。定期的な分析または更油や精密濾過の実施切削摩耗は摩耗速度が速いことからの今後の摩耗推移を監視するため、定期的な分析を実施するか、或いは予防措置として更油や精密濾過を推奨します。更油をする際には、油槽内を清掃し、更油する新油もNAS級程度の清浄な潤滑油を更油することを推奨します。異常摩耗の早期発見のパラメータであるIs値は、レベルとやや高い値でした。また、潤滑部の摩耗が認められたため、定期的に潤滑油分析を実施し、摩耗推移を監視することが有用と考えます。フェログラフィーで観察された代表的な粒子は以下の通りです。正常な摩耗粒子・潤滑状態が正常なマイルド摩耗により発生。切削粒子・異物や金属表面の微小突起による切削摩耗により発生。シビア粒子・潤滑状態がやや厳しい凝着摩耗により発生。極微小領域で油膜切れが発生したことを示します。切削粒子、シビア粒子は、摩擦面が将来的に異常摩耗へ進展する可能性を示唆しているため、傾向監視が有用と思われます。詳細は、別紙傾向監視が必要な摩耗粒子をご覧ください。電子顕微鏡・X線マイクロアナリシス観察された粒子を電子顕微鏡・X線マイクロアナリシスで詳細に分析した結果、軸受から発生したとベアリング鋼と推定される鉄系の摩耗粒子が主体的でした。軸受からの摩耗が確認されましたが、摩耗粒子の形態観察の結果、摩耗粒子のサイズは比較的小さく、直ちに異常となるような粒子は確認されなかったことから、軸受は継続使用可能な状態にあると判断します。計数汚染度はNAS級と当社推奨の管理限界値以下であり、良好です。水分は良好です。
報告№104-0124 報告№105-4533 | 分析№104-00956 分析№105-01113 | 105-01113 | 分析の結果、本軸受は継続使用可能な状態にあると判断します。このことは、異常摩耗の早期発見パラメータであるIs値がの乗と高いものの、ベアリング軌道面から発生した摩耗粒子はマイルドな潤滑状態で発生した摩耗粒子であり潤滑状態は良好な状態で進行していると考えられること鉄濃度から計算したフレーキングの発生面積が内輪軌道面の面積の凡そ％であること以上のことから判断しました。
報告№109-09313 報告№109-09313 | 分析№109-002215 分析№109-002215 | 109-002215 | 潤滑油および本機器は、現在のところ継続使用可能と判断できますが、摩耗進行速度が速い切削摩耗が継続して発生する可能性もあり、また転がり軸受の疲労摩耗が進展することが懸念されるため、再度分析を実施し摩耗の進行状況を確認することを推奨します。再分析により摩耗の進行がなければ通常の分析周期で管理して下さい。次回分析時期は、理論的に計算したところ運転時間が時間以上経過すれば摩耗の進行状況を確認することができますので、このことを参考に決定されることを推奨します。は良好と判断します。粘度は良好と判断します。粘度はmm/sと新油値mm/sに比較して、粘度変化率は-.％で、当社推奨の管理限界値である±％以内にあり、良好と判断します。水分は良好と判断します。水分はppmと当社推奨の管理限界値の以下であり、良好と判断します。全酸価は良好と判断します。全酸価はと新油値.mgKOH/gに比較して僅かに高いものの、IRの結果で油劣化の兆候を示すカルボン酸の吸収が確認されていないことから、良好と判断します。IRの結果、良好と判断します。IRの結果、油劣化の兆候を示すカルボン酸の吸収が確認されていないことから、良好と判断します。計数汚染度はやや高い値となっています。計数汚染度はやや高い値となっています。計数汚染度はNAS級と当社推奨の管理限界値のNAS級以内にあるものの、やや高い値となっています。重量汚染度は良好と判断します。重量汚染度は.mg/mlと当社推奨の管理限界値のmg/ml以内にあり、良好と判断します。機器の潤滑状態摩耗粒子診断の結果、異物の噛み込みなどで発生する切削粒子が多く観察されています。SOAPによる油中金属濃度の結果、良好です。SOAPによる油中金属濃度の結果、油の添加剤成分であるリンが検出されています。SOAPによる油中金属濃度の結果、鉄が検出されています。SOAPによる油中金属濃度の結果、鉄、外部から混入したと思われるカルシウム、ナトリウムが検出されています。摩耗粒子診断の結果、異物の噛み込みなどで発生する切削粒子が多く観察されています。異常摩耗の早期発見パラメータであるIs値がの乗とやや高く、摩耗粒子の形態観察の結果、異物の噛み込みなどで発生する切削粒子が多く観察されています。異常が発生していない№の分析結果と比較表分析結果の比較 № № 油の性状 良好 良好 計数汚染度 NAS級 NAS級 鉄濃度 . . Is値 の乗 の乗 異常が発生していない№と油中に金属粉や異物が観察された№とを比較した結果、各分析結果に大きな差異は確認されず、かつ、目視で確認できるサイズの金属粉も確認されていないことから、ストレーナで確認された金属粉の種類や発生原因などは分かりませんでした。目視で確認できるレベルの摩耗粒子が軸受から発生していた場合、軸受の寿命に到達している可能性がありますが、油中摩耗粒子から確認されていませんので、少なくともその他の部位から発生したものと思われます。ストレーナなどで異物が確認された場合は、異物そのもを採取し分析することで、種類や発生原因などを検討することが可能ですので、今後は金属粉が確認された場合は、採取方法や分析内容につきましてはお問い合わせ下さい。
報告№108-0387 報告№108-0482 | 分析№108-02609 分析№108-03483 | 108-03483 | 分析の結果、摩耗粒子の観察から本試料油中で発生している摩耗形態は、潤滑状態が正常なマイルド摩耗と、異物の切削作用で発生する切削摩耗が混在していることが分かりました。発生している主な摩耗はマイルド摩耗で、この摩耗の形態は機械が正常な摩耗をしている場合に発生する、いわゆる正常摩耗です。この摩耗形態は、金属表面がマイルドに擦られることにより摩耗が極めて少ない特殊な表面層が形成され、摩擦表面が平滑な状態となります。この状態が安定である限り摩耗状態は正常であり発生する摩耗粒子は少ないことが分かっています。但し、今回観察された摩耗形態がマイルド摩耗が支配的であるものの、異常摩耗の早期発見パラメータであるIs値が前回に比較しての乗から乗に桁上昇していることが分かっています。観察された摩耗形態から、摩耗発生箇所はシリンダやピストンリングで進行しているものと考えられます。今後、さらに摩耗が進行することが想定されるため、ヶ月後に分析を実施し、摩耗の進行状況をチェックすることを推奨します。尚、潤滑を示す水分を除く項目は良好ですが、水分はppmと当社推奨の管理限界値を僅かに超えています。発錆予防のため水分除去を実施されることを推奨します。
報告№107-4543 報告№107-4543 | 分析№107-02132 分析№107-02144 | 107-02144 | トライボ診断の結果、全てのデータが良好であることから、この油は継続使用可能と判断します。は良好と判断します。粘度は良好。粘度はmm/sと新油値mm/sに比較して、粘度変化率は-％で、当社推奨の管理限界値である±％以内にあり、良好と判断します。粘度はmm/sでした。粘度はmm/sでした。粘度指数はでした。粘度指数はでした。水分は良好。水分はppmと当社推奨の管理限界値の以下であり、良好と判断します。全酸価は良好。全酸価はmgKOH/gと新油値mgKOH/g以内であり、良好と判断します。
報告№109-09447 報告№113-00401 | 分析№109-002790 分析№113-001596 | 113-001596 | 分析の結果、は良好な範囲にあるものの、計数汚染度がNAS級以上と基準値を超えていました。今後、油中の汚染物が軸受軌道面に噛み込み摩耗が進行することが懸念されるため、注意が必要です。軸受は継続使用可能な状態にあると判断します。但し、摩耗進行速度が速い切削摩耗が観察されたことから、将来的な摩耗進行の有無を確認するためにも傾向監視を継続することが有効です。更油今後、油中の汚染物が軸受軌道面に噛み込み摩耗が進行することが懸念されるため、更油を推奨します。定期的な分析今後懸念される切削摩耗および凝着摩耗の進行を監視するため、定期的に分析を実施することを推奨します。最適な採油方法本試料油は、機器停止中にドレンプラグから採油されているため、分析データが高濃度に出ていると推定されます。正確なデータによる診断を行うためにも、今後の採油は、極力運転中もしくは停止直後の油槽中層部から実施されることを推奨します。分析結果粘度、酸価は、前回同様に良好でした。水分は、前回同様に良好でした。計数汚染度計数汚染度は、前回に比較してNAS級からNAS級以上にランク増加していました。今後、油中の汚染物が軸受軌道面に噛み込み摩耗が進行することが懸念されるため、注意が必要です。は、フェログラフィーの結果から総合的に判断した結果、継続使用は可能ですが、今後の機器の機能を確認するためにも傾向管理が有用と考えます。フェログラフィー【定量分析：Is値】Is値は異常摩耗の早期発見パラメータのつで、摩耗程度を定量化するために用います。Is値は前回に比較しての乗から乗に低下したものの、やや高い値でした。フェログラフィー【定性分析：摩耗粒子および摩耗形態観察】分析結果から観察された代表的な粒子は、以下の通りでした。切削粒子・異物や金属表面の微小突起による切削摩耗により発生。黒錆・潤滑状態がやや厳しい凝着摩耗により発生。局部的に金属接触が厳しく、且つ、高い摩擦熱が発生していると考えられます。フリクションポリマ・局部的に高圧・高温となる場合に発生。鉄錆、砂等・外部から混入したと考えられます。観察された摩耗粒子の中でも切削粒子、黒錆は、将来的な摩耗の進行に繋がる可能性を示唆しているため、傾向監視が必要と思われます。摩耗形態の中でも切削摩耗は摩耗進行速度が速く、転がり軸受でこの摩耗形態が発生した場合には寿命が分の程度に低下することも知られており、切削摩耗により生じた軌道面の損傷が起点となって転がり軸受の寿命となるフレーキングに進展することから傾向監視による経過監視が必要です。切削摩耗の発生原因となる混入異物が残留している場合、この異物により切削摩耗が継続して発生する可能性があります。黒錆は、凝着摩耗に分類されます。この摩耗粒子は、油膜切れによる軸受軌道面での金属同士の接触時に起こる高い摩擦熱によって鉄が酸化され発生します。この状態が継続した場合、軸受軌道面で焼付が発生し、設備の損傷に至る場合があります。
報告№109-09569 報告№109-09569 | 分析№109-003528 分析№109-003528 | 109-003528 | を示す粘度、水分、全酸価の各データは良好でした。泡立ち試験の結果は、-と新油値が-であるのに比較して高い値となっていたことから消泡性能が低下していることが分かりました。潤滑状態の異常の早期発見パラメータである潤滑状態指数は、のマイナス乗と濾過設備のない機器であれば正常な潤滑状態にあると判断できます。・消泡性能の低下消泡性の性能が低下していることが確認されたことから、今後の使用状況によっては油の酸化劣化が進行したり、ギヤ歯面およびベアリング軌道面で油膜切れが発生したりする場合があるため、消泡剤の添加による消泡性能の改善など何らかの対応が必要になると思われます。・潤滑状態濾過設備のない機器であれば正常な潤滑状態にあると判断できますが、当該機の潤滑系にはフィルタが設置されているため、別紙インライン・オフラインフィルタの影響に示すとおり、潤滑状態が異常となり大型の摩耗粒子が発生したとしても、粒子の大部分が捕捉されてしまい正常な潤滑状態にあると誤認してしまう可能性があります。このようなフィルタの影響を考慮に入れたLCインデックスは、摩耗がやや厳しい状態に分類されるの乗領域となりました。フィルタの影響を考慮した潤滑状態指数は、前回のの乗からの乗に桁上昇していることから、運転状態が前回と大きな差がなければ、摩耗は進行している状態にあると思われます。結論消泡性能の低下が確認されたものの、潤滑油、ギヤおよび転がり軸受は、継続続使用可能な状態にあると思われます。尚、今後は障害予防を目的に以下の対策を推奨します。運転条件によってはさらに摩耗の進行が速まる場合も想定されるため、今後は潤滑油の分析に加えてフィルタ付着物の分析を実施し、異常な摩耗状態発生の有無を精密に確認することを推奨します。消泡性能の改善は、添加する消泡剤の効果をテストにより確認する必要がありますので、必要な場合は当社営業担当者までお知らせ下さい。泡立ち試験の結果、消泡性能が低下していることが確認されました。粘度粘度はmm/sと新油値mm/sに比較して、粘度変化率は-％で、当社推奨の管理限界値である±％以内にあり、良好と判断します。粘度粘度は.mm/sでした。粘度指数粘度指数はでした。泡立ち試験泡立ち試験は-と新油に比較して高い値でした。水分はppmと当社推奨の管理限界値の以下であり、良好と判断します。全酸価全酸価は.mgKOH/gと新油値mgKOH/gに比較して高いものの、IRの結果で油劣化の兆候を示すカルボン酸の吸収が確認されていないことから、良好と判断します。機器の潤滑状態精密な濾過設備がない機器であれば、潤滑状態指数は正常の範囲にあると判断します。潤滑状態指数異常摩耗の早期発見パラメータである潤滑状態指数がのマイナス乗と精密な濾過設備がない機器であれば、潤滑状態指数は正常の範囲にあると判断します。
報告№109-09136 報告№112-00542 | 分析№109-001160 分析№112-002255 | 112-002255_date130125 | 潤滑油および軸受は継続使用可能な状態にあると判断します。但し、油中の汚染度がやや高く、今後も摩耗の進行を傾向監視するため、以下の対策を推奨します。定期的な分析および分析周期の検討定期的に分析を実施することにより、データの変化から異常の兆候を早期に発見することが可能となります。今後、局部的な油膜切れによる凝着摩耗や異物や金属表面の微小突起による切削摩耗の進行が懸念されます。異種油混入の確認分析データから新油と一致しないデータが確認されたことから、異種油が混入している可能性があります。油は設備の条件にあった適正な性能のものを使用することが重要であるため、異種油混入の有無を再確認することを推奨します。はフェログラフィーおよびSOAP-Tの結果から総合的に判断した結果、やや厳しい状態にあると考えられます。フェログラフィー【定量分析：Is値】Is値は異常摩耗の早期発見パラメータのつで、摩耗粒子を定量化するために用います。今回のIs値はの乗とやや高い値でした。フェログラフィー【定性分析：摩耗粒子および摩耗形態観察】分析結果から比較的多く観察された粒子は、以下の通りでした。正常な摩耗粒子・潤滑状態が正常なマイルド摩耗により発生。シビア粒子・潤滑状態がやや厳しい凝着摩耗により発生。金属潤滑部が局部的に油膜切れを起していると考えられます。切削粒子・異物や金属表面の微小突起による切削摩耗により発生。樹脂・外部から混入したと考えられます。観察された摩耗粒子の中でも切削粒子は、注意が必要です。切削摩耗は、他の摩耗形態に比較して摩耗進行速度が速く注意が必要で、定期的なトライボ診断による状態監視が必要と考えます。切削摩耗の原因となる混入異物が残留している場合、この異物により切削摩耗が継続して発生する可能性があります。Iカップリング発光分光分析【SOAP-T】検出された金属元素から発生箇所を推定すると、以下の通りでした。鉄、銅、亜鉛・軸受等リン、亜鉛、カルシウム、バリウム、アルミニウム、ナトリウム・外部混入異物尚、リン、亜鉛、カルシウム、バリウムが比較的高く検出されました。新日石FBKタービンの新油にはこれらの成分が含まれていないことから、検出された要因は、添加剤の投与または異種油が混入している等が考えられます。計数汚染度はやや高い値でした。計数汚染度計数汚染度は、NAS級と当社推奨の管理限界値NAS級以下にあるものの、やや高い値でした。重量汚染度は、mg/mlと当社推奨の管理限界値mg/ml以下にあり、良好と判断します。光学顕微鏡写真重量汚染度で濾過したフィルタ表面上の夾雑物を光学顕微鏡で観察した結果、銅合金、鉄錆、砂等が観察されました。は良好と判断します。粘度粘度は、mm/sと新油値mm/sに比較して、粘度変化率は+％で、当社推奨の管理限界値である±％以内にあり、良好と判断します。水分は、ppmと当社推奨の管理限界値の以下にあり、良好でした。酸価は、.mgKOH/gと新油値.mgKOH/gと若干高いものの、IRの結果、油劣化の兆候を示すカルボン酸の吸収が確認されていないことから、良好と判断します。IRIRチャートの結果、新油と使用油のスペクトルパターンはほぼ一致し、また、油劣化の兆候を示すカルボン酸の吸収が確認されていないことから、良好と判断します。
報告№108-0351 報告№108-0351 | 分析№108-02347・2348・2349 分析№108-02347・2348・2349 | 108-02347_2348_2349 | 年に分解点検を実施した。その後、運転を開始してから潤滑油が黒化したため、常時循環濾過を実施している。しかし、濾過の開始時期は不明。潤滑油が黒化した原因を確認する。分析結果・入口弁サーボ臨時分析・濾過前の試料油を分析した結果、摩耗粒子の形態観察で金属接触が厳しい場合に発生するシビア粒子が多く観察されています。・GVSロッキング側臨時分析・濾過前の試料油を分析した結果、摩耗粒子の形態観察で正常ラビング粒子、金属接触が厳しい場合に発生するシビア粒子が多く観察されています。・GVS反ロッキング側臨時分析・濾過前の試料油を分析した結果、摩耗粒子の形態観察で金属接触が厳しい場合に発生するシビア粒子が多く観察されています。潤滑油の黒化原因一般に、潤滑油が黒化する原因は以下のつが考えられます。摩耗粒子の増加油の劣化汚染粒子の混入これらの推定される原因を分析結果から検討した結果、摩耗粒子の形態観察で試料共に金属接触が厳しい場合に発生するシビア粒子が多く観察されていることから、サーボシリンダ内壁およびポンプ内部の摩耗が発生しているものと考えられるため、潤滑油が黒化した原因は、の摩耗粒子の増加によるものと考えられます。
報告№109-09136 報告№110-00319 | 分析№109-001160 分析№110-001304 | 110-001304 | は、油の粘度、油中のスラッジの発生量を判断パラメータに、粘度、全酸価、IR、RBOTで評価します。分析の結果、油の粘性を示す粘度は、新油値のmm/sに比較して粘度変化率が-％のmm/sとほぼ変化はなく、また油中のスラッジの発生量を示す全酸価は、新油値の.mgKOH/gに比較して大きな変化のない.mgKOH/gと劣化は確認されなかった。さらにはIRの結果でも油が劣化した場合に発生するカルボン酸の発生も確認されず、酸化防止剤の残存量を示すRBOTは、限界値minに比較して、十分に残量があるminであった以上のことから、潤滑油の劣化は確認されませんでした。一方、油中の水分を計測した結果、水分はppmと新油と同等であり、継続使用可能な状態にあることが確認されました。潤滑油は継続使用可能な状態にあると判断します。なお、潤滑油の余寿命は、RBOTの使用時間当たりの減少量から推定しますが、推定には新油値と使用油のRBOT値に加えて、使用時間または直近の油入替日が必要となります。今後は、可能であればご提供下さい。
報告№109-09249 報告№111-00550 | 分析№109-001747 分析№111-002586 | 111-002586 | 潤滑油および減速機は継続使用可能な状態であると判断します。但し、今後も摩耗の進行を傾向監視するため、以下の対策を推奨します。定期的な分析疲労摩耗の進行を監視するため、定期的に分析を実施し、摩耗の進行状況を確認することを推奨します。フェログラフィー異常摩耗の早期発見パラメータとして摩耗粒子を定量化して評価するフェログラフィーのIs値は、潤滑状態がやや厳しいの乗でした。摩耗粒子の形態で比較的多く観察された粒子は、繰返し応力を受けて発生する疲労摩耗粒子局部的に高圧・高温となる場合に発生するフリクションポリマでした。これらの摩耗粒子が観察された場合、潤滑部で発生している摩耗形態は、疲労による疲労摩耗であり、そして局部的ではあるものの高圧・高温の箇所が発生していることも分かります。フリクションポリマは、潤滑油がギヤ歯面や軌道面に押し込められ高圧状態になると同時に、圧縮熱により高温状態になった結果、基油自身が重合反応を起こし生成することが知られています。そのため、高圧高温状態の解消がなされなければ、潤滑油の劣化が進行し、粘度上昇に因る潤滑異常に進展する場合があります。Iカップリング発光分光分析供試の潤滑油を分析した結果、検出された金属元素は、油中金属元素の結果表に示すように、鉄、鉛、銅、リン、亜鉛、カルシウム、バリウム、アルミニウム、ナトリウム、マグネシウムでした。検出されたこれらの金属元素から発生箇所を推定すると鉄、鉛、銅、亜鉛・ギヤ・軸受等リン・オイル添加剤カルシウム、バリウム、アルミニウム、ナトリウムマグネシウム・外部混入異物であると思われます。このうち、機械部品が摩耗したと思われる元素はのグループです。汚染粒子数は当社推奨の管理限界値を超えていました。金属濃度で油の添加剤成分であるリンが検出され、フィルタ表面の異物観察で表面が茶褐色で金属片、鉄錆、砂等が観察されたことから、汚染度が高い要因は、摩耗とスラッジ、そして外部混入異物の影響と思われます。本試料油の添加剤は、一般に、タービン油に比較して極圧添加剤や摩耗防止剤などの濃度が高く、この影響で酸化安定度試験の結果が変動する傾向があります。そのため、ギヤ油の余寿命の評価をタービン油と同等の精度で得るには、酸化安定度の結果に加え、粘度、全酸価、有機物・有機化合物などのデータを総合的に判断することが必要です。粘度、全酸価、酸化安定度、有機物・有機化合物の各データは良好でした。分析結果特性低下特性低下に係るパラメータの分析結果は良好と判断します。粘度粘度はmm/sと新油値.mm/sに対する粘度変化率は+％で、当社推奨の管理限界値である±％以内にあり、良好と判断します。全酸価添加油の全酸価は、油メーカによって初期値が違うため統一した管理基準を設定するのが困難であることから、当社では管理限界値を設定しておらず、新油分析値との比較及び他の分析項目の結果より全酸価の状態判断を行います。その結果、全酸価は.mgKOH/gと新油値.mgKOH/g以内にあり、良好と判断します。酸化安定度酸化安定度はminであり、当社推奨の管理限界値のmin以上であることから良好と判断します。有機物・有機化合物有機物・有機化合物は、IRチャートによる新油分析値との比較の結果、cm-付近に劣化の兆候を示すカルボン酸の吸収が確認されていないことから、良好と判断します。色相はLであり、新油値のLに比較して高い値でした。汚染に係るパラメータの分析結果は、汚染粒子数は当社推奨の管理限界値を超えていました。水分は.ppmであり、当社推奨の管理限界値の以下であることから良好と判断します。汚染粒子数はNAS級以上であり、当社推奨の管理限界値のNAS級を超えていました。汚染度物重量はmg/mlでした。摩耗フェログラフィーによる摩耗粒子の観察の結果、繰返し応力を受けて発生する疲労摩耗粒子、局部的に高圧・高温となる場合に発生するフリクションポリマ、外部から混入したと思われる鉄錆等が比較的多く観察されました。異常摩耗の早期発見パラメータであるフェログラフィーのIs値がの乗とやや高く、摩耗粒子の形態観察の結果、繰返し応力を受けて発生する疲労摩耗粒子、局部的に高圧・高温となる場合に発生するフリクションポリマ、外部から混入したと思われる鉄錆等が比較的多く観察されました。金属濃度SOAP法により金属濃度を測定した結果、潤滑箇所で発生する金属接触によって検出される鉄がppm、鉛、銅が共にppm、亜鉛がppm、油の添加剤成分であるリンが、外部から混入したと思われるアルミニウムがppm検出されました。金属濃度酸溶解法により金属濃度を測定した結果、潤滑箇所で発生する金属接触によって検出される鉄がppm、鉛が、亜鉛が、油の添加剤成分であるリンが、外部から混入したと思われるカルシウム、バリウムが共に、アルミニウムが、ナトリウムが、マグネシウムが検出されました。
報告№109-09209 報告№109-09209 | 分析№109-001583 分析№109-001604 | 109-001604 | 分析の結果、全てのデータが良好であることから、このグリースは継続使用可能と判断します。特性低下全ての項目が良好の範囲にあったことから、特性低下は認められず良好と判断します。ちょう度は良好と判断します。ちょう度はと当社推奨の管理限界値であるから以内にあり、良好と判断します。滴点は良好と判断します。滴点は以上と新グリース値以上に比較して変化はなく、良好と判断します。全酸価は良好と判断します。全酸価は.mgKOH/gと新グリース値.mgKOH/gに比較してやや高くなっていたものの、今回の分析結果には劣化の兆候として現れる有機物・有機化合物が確認されていないことから、基油は良好と判断します。基油は良好と判断します。酸化劣化の兆候のパラメータである有機物・有機化合物は、今回の分析結果で確認されなかったことから、基油には劣化兆候はなく良好と判断します。
報告№103-0055 | 分析№103-00671 | 103-00671 | 本試験は、減速機に接続されている設備に不具合が発生しているため、その影響を潤滑油の分析結果から確認することを目的としました。分析の結果、前回実施した日前の分析データに比較し、前回に比較して、計数汚染度がNAS級からNAS級に、重量汚染度が.mg/mlからmg/mlに上昇しているものの、D－SOAPの鉄濃度がと前回のに比較して大きな変化はなく、異常摩耗の早期発見パラメータであるフェログラフィーIs値が前回、今回共にの乗と変化がない以上のことから、減速機の摩耗は安定していると判断します。
報告№103-0215 報告№103-0215 | 分析№103-02130 分析№103-02130 | 103-02130 | 分析の結果、全てのデータが良好であることから、本試料油は継続使用可能であり、軸受の潤滑状態も正常と判断します。を示す粘度、水分、全酸価、IRの各データが良好であることから、この油は継続使用可能と判断します。粘度は良好と判断します。粘度はmm/sと当社推奨の管理限界値内にあり、良好と判断します。水分は良好と判断します。水分はppmと管理限界値の以下にあり、良好と判断します。全酸価は良好と判断します。全酸価はと新油値以内にあり、良好と判断します。IRは良好と判断します。IRの結果、チャートに示すように油劣化の兆候を示すカルボン酸の吸収が確認されていないことから、良好と判断します。計数汚染度、重量汚染度、共に良好と判断します。計数汚染度は良好と判断します。計数汚染度はNAS級と当社推奨の管理限界値のNAS級以内にあり良好と判断します。重量汚染度は良好と判断します。重量汚染度は.mg/mlと当社推奨の管理限界値のmg/ml以内にあり良好と判断します。機器の潤滑状態フェログラフィーの結果、異常摩耗の早期発見パラメータであるIs値がのマイナス乗と良好の範囲にあり、潤滑状態は良好と判断します。SOAPは良好と判断します。SOAPの結果、摩耗により発生する鉄、錫が検出されていないことから良好と判断します。尚、油の添加剤成分であるリンが検出されました。D－SOAPは良好と判断します。D－SOAPの結果、摩耗により発生した錫が微量検出されているものの、僅かであり良好と判断します。尚、D-SOAPで亜鉛が検出されていますが、これは油に含まれる添加剤成分が析出したためです。現在のところ、重量汚染度が良好の範囲にあり、継続使用可能な状態にあると判断します。フェログラフィーの結果は、良好と判断します。フェログラフィーの結果、異常摩耗の早期発見パラメータであるIs値がのマイナス乗と良好の範囲にあり、且つ、摩耗粒子の形態観察の結果、摩耗粒子がほとんど観察されなかったことから、潤滑状態は良好と判断します。
報告№111-00058 報告№111-00058 | 分析№111-000323 分析№111-000323 | 111-000323 | は良好と判断します。尚、RBOTがminと新油値のminに比較してmin減少していました。このまま継続使用した場合、この減少傾向から限界値に到達するのは、別紙図RBOTの減少傾向に示すように年月と推定されました。残りの継続使用期間は、約年ヶ月であると予測されます。潤滑油は継続使用可能な状態にあると判断します。≪状態監視とパラメータ≫分析の目的および各分析のパラメータは以下の通りです。特性低下目的：油の分析結果から、や劣化傾向ならびに添加剤の消耗程度、残存寿命などを確認する。粘度JISK全酸価JISK赤外線吸収スペクトルJISK酸化安定度試験JISK汚染目的：油の分析結果から、砂塵あるいは水・異種油などによるや、異物混入の有無を確認する。水分JISK計数汚染度JISB重量汚染度JISB光学顕微鏡観察摩耗目的：油中の摩耗粒子を分析する事により、回転・摺動部の潤滑状態、摩耗劣化の程度、余寿命などを解析する。摩耗診断電子顕微鏡観察JISKX線マイクロアナリシス油中金属濃度JISK≪分析結果≫特性低下粘度：良好粘度値mm/sの新油値mm/sに対する変化率は+.％であり、当社推奨の管理限界値±％以内に留まっています。全酸価：良好全酸価.mgKOH/gは新油値の.mgKOH/g以内にあることから、問題は無いと判断します。赤外線吸収スペクトル：良好酸化安定度試験：要処置酸化安定度試験の結果、数値minは当社推奨の管理限界値min以上に留まっており、現時点での使用は可能と判断します。汚染水分：良好水分値ppmは当社推奨の管理限界値以内に留まっています。計数汚染度：今回は実施していません。重量汚染度：今回は実施していません。光学顕微鏡観察：今回は実施していません。摩耗摩耗診断電子顕微鏡観察・X線マイクロアナリシス：今回は実施していません。油中金属濃度：今回は実施していません。
報告№109-09136 報告№113-00124 | 分析№109-001160 分析№113-000472 | 113-000472 | 軸受は継続使用可能な状態にあると判断します。但し、SOAPの銅濃度が高い値であったことから、以下の対策が必要です。油劣化の確認今後、別紙鉱油の酸化に対する金属触媒の影響に示すように銅濃度の増加に伴い酸化速度が速まる可能性があるため、定期的に分析を実施し、油劣化の進行状況を確認することを推奨します。はフェログラフィーおよびSOAP／D-SOAPの結果から総合的に判断した結果、継続使用は可能ですが、今後の機器の機能を確認するためにも傾向管理が有用と考えます。フェログラフィー【定量分析：Is値】Is値は異常摩耗の早期発見パラメータのつで、摩耗粒子を定量化するために用います。今回のIs値はのマイナス乗と低い値でした。フェログラフィー【定性分析：摩耗粒子および摩耗形態観察】分析結果から観察された全ての粒子量は少でした。Iカップリング発光分光分析【SOAP／D-SOAP】検出された金属元素から発生箇所を推定すると、以下の通りでした。鉄、銅・軸受等リン、亜鉛・添加剤カルシウム、ナトリウム・外部混入異物銅を使用した箇所の溶出SOAPの結果、銅がppmと比較的高い値であることから、銅を使用した箇所の溶出が進行していると推定されます。銅の溶出箇所は、貴社ご提供の図面からデフレクターとバッフルという部品からと考えられます。これらの部品はオイルシールの役目を果たしていることから、溶出が継続した場合、シャフトとのギャップが増大し、油漏れの原因になることが懸念されます。巡視の際には油漏れと油面の低下に注意を払う必要があります。今後は、銅の溶出が継続した場合、ギャップが増大することにより油漏れが発生し、さらには油面低下により潤滑不良が発生し、摩耗が進行することが懸念されます。また、銅濃度の増加は、別紙鉱油の酸化に対する金属触媒の影響に示すように濃度の増加とともに酸化速度が加速することが分かっています。計数汚染度はNAS級、重量汚染度は.mg/mlと共に当社推奨の管理限界値以下であり、良好でした。
報告№109-09136 報告№114-00079 | 分析№109-001160 分析№114-000237 | 114-000237 | 潤滑油は、劣化は確認されなかったものの、油中の汚染度が高い値でした。汚染度が高いのは、機器停止中に油中粒子が沈降することで高濃度となるドレン部分から採油している影響や、潤滑油に添加されている固体潤滑剤であるモリブデンの影響と考えられます。一方、油中金属濃度分析の結果では、固体粒子成分の鉄がppm検出されたことから、この鉄分が潤滑部に噛み込むことにより、摩耗を促進させる可能性があります。念のため、傾向監視が必要と思われます。軸受は継続使用可能な状態にあると判断します。但し、今後の摩耗推移を確認するためにも傾向監視を継続することが有効です。定期的な分析今後の切削摩耗の推移を監視するため、定期的に分析を実施することを推奨します。最適な採油方法本試料油は、機器停止中にドレンから採油されているため、別紙油中粒子の沈降の影響に示すように、油中粒子が油槽底部に沈降し、分析データが高濃度に出ている可能性があります。正確なデータによる診断を行うためにも、今後の採油は、停止直後に実施されることを推奨します。異常摩耗の早期発見のパラメータであるIs値はレベルとやや高い値でした。また、潤滑部の摩耗が認められたため、定期的に潤滑油分析を実施し、摩耗推移を監視することが有用と考えます。フェログラフィーで観察された代表的な粒子は、以下の通りです。正常な摩耗粒子・潤滑状態が正常なマイルド摩耗により発生。切削粒子・異物や金属表面の微小突起による切削摩耗により発生。疲労摩耗粒子・繰返し応力による金属疲労で発生。大型化するとフレーキングの発生が懸念されます。切削粒子は、摩擦面が将来的に異常摩耗へ進展する可能性を示唆しているため、傾向監視が有用と思われます。詳細は、別紙傾向監視が必要な摩耗粒子をご覧ください。計数汚染度はNAS級と、当社推奨の管理限界値に到達していました。D-SOAPで油の添加剤成分であるリン、モリブデンが検出され、フィルタ表面残渣に金属片、粘ちょう物、鉄錆等が観察されたことから、汚染度が高い要因は、摩耗とスラッジ、そして外部混入異物の影響と思われます。粘度、水分、酸価、IRの各データは良好です。
報告№108-0199 報告№108-0199 | 分析№108-01424 分析№108-01424 | 108-01424 | 、軸受の潤滑状態を確認する。今回の採油は、対象設備の停止中にドレンプラグから実施しているため、油循環中に採油した場合に比較し、油中粒子の沈降の影響を受け、分析データが高濃度に出る可能性があります。今回の分析は以上のことを踏まえて結果を検討しました。を示す粘度、水分、全酸価、RBOTの各データは良好の範囲にあることから、この油は継続使用可能と判断します。軸受の潤滑状態異常摩耗の早期発見パラメータであるフェログラフィーのIs値が高いの乗となっていました。摩耗粒子の形態観察で異物の噛み込みにより発生する切削粒子、局部的に高圧・高温となる場合に発生するフリクションポリマ、外部から混入したと思われる鉄錆、砂等がやや多く観察されました。フリクションポリマは、タービン油が軸受摺動面で高圧下に押し込められ高圧状態になると同時に、圧縮熱も発生して高温状態にもなり、その結果、潤滑油が重合して発生することが知られています。そのため、高温高圧状態の解消がなされなければ、潤滑油は劣化する場合がありますので、定期的に分析を実施する必要があります。観察された摩耗粒子の形態は、切削摩耗が確認され、Is値がの乗と高い値を示しているため、今後比較的短期間で転がり軸受の寿命の指標となるフレーキングに進展することが懸念されました。本軸受は、今回の分解点検で交換されたため、フレーキングの発生に至りませんでしたが、この潤滑状態が本設備固有の条件で発生している場合、軸受を交換しても継続する可能性があります。運転中の採油が可能であれば、今回の分析項目に計数汚染度、SOAP／D－SOAPの分析項目を追加して、再度分析を実施し、汚染度および摩耗の進行状況を確認されることを推奨します。採油について上述しましたように今回の採油は対象設備の停止中の採油であるため、油中の摩耗粒子などが平均的に分散した状態とはいえない状態で採油されている可能性があります。採油は、粒子の沈降の影響を少なくすることが重要であり、そのため油中粒子が均一な分散状態で実施されることを併せて推奨します。
報告№109-09136 報告№113-00561 | 分析№109-001160 分析№113-002376 | 113-002376 | 濾過前の試料油を分析した結果、ガイドメタルの主成分である錫がD-SOAPで検出されました。ガイドメタルの摩耗D-SOAPで検出された錫は前回のppmからに減少していることから、ガイドメタルの摩耗は、現状では安定していると考えられますが、今後の摩耗進行に注意が必要です。また、樹脂軸受であるスラストメタルの摩耗は確認されていないものの、今後、ガイドメタルで発生した摩耗粒子が柔らかい樹脂軸受に埋め込まれて、ランナー側が摩耗することが懸念されます。これらの障害発生に対する弊害を勘案の上、定期的にトライボ診断を実施し、摩耗の進行状況を確認することを推奨します。また、今後ガイドメタルの摩耗が進行した場合、摩耗程度を評価する必要がありますので、次回分析時には、メタルサイズ、油量、メタルの使用開始時期をお知らせください。
報告№105-6050 報告№105-0423 | 分析№105-01529 分析№105-02821 | 105-02821 | 織機試作機号の運転から時間後に消極カム開口ボックス内の潤滑油温度がに上昇したため、温度が上昇した原因を確認することを目的としました。分析の結果、摩耗粒子形態観察で金属接触が厳しい場合に発生するシビア粒子、異物の噛み込みにより発生する切削粒子が多く観察されました。また、D-SOAPの結果で、検出された鉄および銅濃度が各々高いことから、転動体と保持器の間など、べアリング内部でこれらの金属が摺動する箇所で摩耗が発生していたことが確認されました。以上内容から、潤滑油の温度が上昇した原因を検討した結果、ギヤ歯面、ベアリング内部、カム摺動面で油膜切れによる凝着摩耗が発生し、摩擦熱が増大したため油温が上昇したと考えられましたが、凝着摩耗の発生は、油中汚染物が摺動面に噛み込み、油膜切れを発生させた事や、ギヤのギャップが狭くなるなど、ギヤ歯面が高面圧になる状況があり、これらの影響による摩擦熱で油温の上昇につながった可能性が考えられました。これらのことは、異常摩耗の早期発見パラメータであるフェログラフィーのIs値がの乗と高く、摩耗粒子形態観察の結果、異物の噛み込みにより発生する切削粒子、金属接触が厳しい場合に発生するシビア粒子が多く観察されたことSOAP／D－SOAPの結果、鉄、銅が多く検出されたこと以上のことから判断しました。
報告№109-09501 報告№109-09501 | 分析№109-003126 分析№109-003126 | 109-003126 | ・グリースの物理的性状有機物・有機化合物を分析する赤外線吸収スペクトル分析の結果、検出されたピークには新グリースと異なるピークが検出されました。・摩耗状態粒子の観察結果から、μm以下の鉄系摩耗粒子が比較的多く観察され、転がり軸受寿命の指標としている摩耗粒子が観察されなかったことから、フレーキングは発生していないと判断できます。結論軸受は継続使用可能な状態にあるものの、グリースは以下の対策が必要です。グリース名が違うか、或いは、異種グリースが混入した可能性が考えられますので、グリース名、異種グリース混入の可能性を確認する必要があります。≪状態監視とパラメータ≫分析の目的および各分析のパラメータは以下の通りです。特性低下目的：グリースの分析結果から、グリースの物理的性状や劣化傾向などを確認する。全酸価JISK赤外線吸収スペクトルJISKちょう度JISK滴点JISK摩耗目的：グリース中の摩耗粒子を分析する事により、回転・摺動部の潤滑状態、摩耗劣化の程度、余寿命などを解析する。摩耗診断電子顕微鏡観察JISKX線マイクロアナリシス油中金属濃度）JISK≪分析結果≫特性低下全酸価：良好全酸価.mgKOH/gは新油値の.mgKOH/g以内にあることから問題は無いと判断します。赤外線吸収スペクトル：良好ちょう度：良好ちょう度値と当社推奨の管理限界値であるから以内に留まっています。滴点：良好滴点はと新油値のに比較し高いものの問題は無いと判断します。摩耗摩耗診断：良好摩耗診断の結果、μm以下の鉄系摩耗粒子が比較的多く観察されました。油中金属濃度：良好油中金属濃度の結果、鉄が検出されました。油中金属濃度：良好油中金属濃度の結果、鉄が検出されませんでした。
報告№106-0025 報告№106-6005 | 分析№106-00118 分析№106-00101 | 106-00101 | 初期試験を実施した結果、計数汚染度がNAS級と当社推奨の管理限界値に到達していました。摩耗粒子の形態観察の結果、外部から混入した鉄錆、砂がやや多く観察されました。鉄錆や砂等の混入による影響は直ちにないものの、今後これらの異物が軸受摺動面に噛み込み摩耗が進行することが懸念されるため、濾過を実施されることを推奨します。濾過が実施出来ない場合は、ヶ月後に回目の初期試験を実施されることを推奨します。これらのことは、計数汚染度がNAS級と当社推奨の管理限界値に到達していたこと異常摩耗の早期発見パラメータであるフェログラフィーのIs値が.と良好の範囲にあるものの、摩耗粒子形態観察の結果、外部から混入した鉄錆、砂がやや多く観察されたことD－SOAPの結果、鉄が検出されたこと以上のことから判断しました。
報告№108-7011 報告№108-7007 報告№108-701107 | 分析№108-03760 分析№108-02029 分析№108-037602029 | 108-03760 | 考察目次水分の増加への対応について新油との比較について汚染度の上昇への対応について評価結果機器の潤滑状態摩耗形態についてカルシウムの検出について対処方法について次回診断の推奨について内容水分の増加へ新油との比較のに対応について油の劣化状況をより精密に判定するには新油との比較が必要です。今後、油劣化の予測を行う場合、新油データが必要ですので、現在使用している貴排水機場社保有の新油をご提供下さい。また、油名を再度ご確認ください。水分がppmと当社推奨の管理限界値を超えていました。発錆予防のため水分除去を実施することを推奨します。粘度は良好と判断します。粘度はmm/sとなっています。VGの規格値内にあることから良好と判断します。尚なお、粘度は、現在使用している貴社排水機場保有保有の新油分析結果を基準に管理する方法が望ましく、次回分析までに新油をご提供下さい。粘度は、.mm/sと新油値mm/sに比較して、粘度変化率は+％で、当社推奨の管理限界値である±％以内にあり、良好と判断します。水分は良好と判断します。水分は当社推奨の管理限界値を超えていました。水分は.ppmと当社推奨の管理限界値の以内にあり、良好と判断します。水分は、ppmと当社推奨の管理限界値のを超えていました。全酸価は良好と判断します。判定出来ません。全酸価は新油値よりも高い値でした。全酸価はmgKOH/gとなっています。尚、全酸価は、現在使用している貴排水機場社保有の新油分析結果を基準に管理する方法が望ましく、次回分析までに新油をご提供下さい。なお、IRの結果で油劣化の兆候を示すカルボン酸の吸収が確認されていないことから、この全酸価の値は良好の範囲にあると思われます。全酸価は、mgKOH/gと新油値mgKOH/gに比較して高いものの、IRの結果、油劣化の兆候を示すカルボン酸の吸収が確認されていないことから良好と判断します。全塩基価は新油値を基準に判定する必要があります。判定出来ません。全塩基価は良好と判断します。全塩基価はmgKOH/gとなっています。尚、全塩基酸価は、現在使用している貴排水機場社保有保有の新油分析結果を基準に管理する方法が望ましく、次回分析までに新油をご提供下さい。全塩基価は、mgKOH/gと新油値.mgKOH/gに比較して低下しているものの、使用可能と判断します。IRの結果、良好と判断します。IRの結果、油劣化の兆候を示すカルボン酸の吸収が確認されていないことから、良好と判断します。但しただし、このIRも全酸価と同様に新油データとの比較による判断が必要ですので、現在使用している貴排水機場保有の新油分析結果を基準に管理する方法が望ましく、次回分析までに新油をご提供下さい。現在使用している新油を分析することを推奨します。IRの結果、油劣化の兆候を示すカルボン酸の吸収が確認されていないことから良好と判断します。汚染度の評価結果上昇への対応について計数汚染度は比較的清浄な状態にあると判断します。非常に汚染されていますました。重量汚染度も非常に高い値であり、更油が必要と判断します。計数汚染度は良好と判断します。NAS級となっています。計数汚染度はNAS級以上でした。計数汚染度はNAS級と比較的清浄な状態にあると判断します。汚染されています。計数汚染度は、NAS級以上と汚染されていました。重量汚染度はmg/mlとなっています。重量汚染度はmg/mlでした。重量汚染度はmg/mlとなっています。重量汚染度は、mg/mlでした。粒度分布は以下の通りです粒度分布は以下の通りでした。粒度分布は.μmにピークが確認されています。粒度分布は、.μmにピークが確認されました。機器の潤滑状態潤滑状態本試料は、潤滑油の分析結果から、精密な濾過と水分の除去により継続使用が可能であると判断しますできました。 これは、図に示すようにシリンダ及びピストンリング、またクランクメタル等で発生している摩耗が、マイルド摩耗と呼ばれる正常な摩耗であることが確認されたことによります。マイルド摩耗は、機械が正常な摩耗をしている場合に発生するもので、金属がマイルドに擦られることにより金属表面に摩耗が極めて少ない特殊な表面層が形成され、摩擦表面は平滑な状態となるもので、この状態が安定である限り摩耗状態は正常であり発生する摩耗粒子は少ないことが分かっています。正常な摩耗とはいえ、シリンダおよびピストンリング、クランクメタル等では、鉛、銅を使用した箇所の摩耗が確認され、SOAP／D－SOAPで鉄および銅が多く検出されており、この状況が連続的に発生している場合、摩耗が徐々に進展することにより各摺動面でギャップが増大し、油膜が正常に保持できにくくなり、厳しい摩耗状態に進展することが考えられます。カルシウムの検出弊社が取得している特許の分析法であるSOAP：トライボテックス特許）による油中金属濃度でリン、亜鉛、カルシウムが多く検出されました。これらの元素が検出された要因は、油の添加剤成分が析出したためと思われます。中でも同法SOAPので固形分を検出した結果で、カルシウムがppm検出されましたが、このカルシウムは、軸受メタルなどの摺動面の油膜に噛み込むサイズであることが多く、その影響でメタルなどの金属表面で切削摩耗が発生し、軸受寿命が短命化することがあります。カルシウムがこのように高濃度になるのは、一般にディーゼルエンジンの燃焼ガスや未燃焼ガスが、燃焼室から潤滑部に入り込んでいるため起きていると推定されます。この現象は、オイルリングやトップリングが正常であれば、発生しにくいものですが、オイルリングなどが摩耗していると、燃焼ガスや未燃焼ガスが燃焼室から潤滑油中に入り易くなるっていると思われます。カルシウム濃度がこのように高い場合、軸受メタルは比較的短時間で摩耗することを当社の研究で判明していますが、本機は稼働率が不明であるため、メタル摩耗の進展速度を推し量ることは困難です。潤滑油はメタル摩耗の進展予防策として、オイルリングの交換を推奨すると同時に、μm以下のカルシウムを濾過できる精密な濾過機で潤滑油を濾過し、汚染度を改善することを推奨します。対処方法について今後の対策としては、大別して比較的短期日に実施する一旦更油または油濾過および水分除去と、オイルリングの点検・交換が挙げられます。を実施し、油濾過など更油によりを改善し、、摩耗粒子により二次的に発生する摩耗を予防するとともに、その後、定期的な分析により摩耗の発生状況を確認することと、計画を組んでオイルリングなどを交換することを推奨します。精密な濾過とは、汚染度等級でNAS級以上の清浄度を可能とする性能を持つ濾過装置による濾過を示します。、水分の除去とは、以下の水分濃度にできるレベルを示しますが、更油などとの組合せも有効な方法です。次回診断の推奨について本機関の潤滑部は、精密な濾過と水分の除去により継続使用が可能な状況ですので、これらの対策を実施された場合は、その直後に今回と同様の分析を実施し、今後傾向管理をするための初期値を取ることを推奨します。初期値を取った後の分析周期は、ヶ月後、ヶ月後、年後とし、良好な状態が継続していることが確認できたら、年目以降は年に度程度とされることを推奨します。なお、濾過および水分除去ができない場合は、分析項目は今回同様とし、分析周期を短周期にされることを推奨します。分析周期は、運転状況により検討する必要があります。また、理論的に採油周期を検討する必要がありますので、油の循環の有無および循環量、機関の回転数をお知らせ下さい。
報告№104-0198 | 分析№104-01432 | 104-01432 | 濾過前の試料油を分析した結果、計数汚染度が前回NAS級から、今回NAS級に約年ヶ月でランク上昇しました。摩耗粒子形態観察の結果及び光学顕微鏡写真に示すように、鉄錆・砂等が多く見られているため、汚染度が上昇した要因は、外部から混入した異物によるものと考えられました。鉄錆・砂等の異物は、通常運転中に外部から混入する可能性がないため、今回採油時に混入した可能性が高いと考えられます。又、潤滑異常の早期発見パラメータである摩耗過酷度を示すIs値がと非常に良好の範囲にあることから、潤滑状態は良好な状態にあると判断します。採油時には異物が混入しないように注意して採油をすることが必要です。
報告№104-6043 報告№104-6043 | 分析№104-00740 分析№104-00740 | 104-00740 | 精点Aを実施した結果、を示す粘度、水分、全酸価、IR、RBOTの各データは管理限界値内にあり、この油は継続使用可能と判断します。本試料油は、油槽に油濾過機が設置されているため、油中の粒子が除去されていますので、診断は油濾過機による油中粒子減少率を考慮して潤滑状態を解析する必要があります。油濾過機による油中の摩耗粒子の減少率は油濾過機の入口と出口の汚染度を評価し、その結果から求めますが、今回は油濾過機の出口から採取した試料がありませんので、減少率を一般的な濾過率.で解析しました。その結果、油がパスして増加する粒子数は、今回計数汚染度の～μmレンジで個/mlとなりました。これをもとに、油濾過機が設置されていない場合の減少率を.と仮定して平衡濃度を求めたところ、油中粒子数は、個/mlとなりました。このことから分かるように、本試料油中の汚染度は、油濾過機が設置されていることでNAS級になっていますが、油濾過機がないと仮定した場合、計算により求めたように～μmレンジの汚染度はNAS級以上の汚染状態になる可能性を示唆するものととらえる事が出来ます。他のレンジを同様に計算すると以下のようになり、NAS級以上となります。～ ～ ～ ～ 以上 等級 級以上 以上のことから、本試料油の汚染度は、濾過されていることで汚染度がNAS級になってはいるものの、摩耗が発生している状態にあると思われます。清浄な状態にある汚染度ですが、摩耗粒子形態観察で、金属接触が厳しい場合に発生するμmサイズの大型のシビア粒子が観察されていることから、今後、更に摩耗が進行する可能性がありますので、～ヶ月以内に精点Bを実施し、汚染状況及び摩耗の進行状況を確認されることを推奨します。傾向を見るため、油槽から採油すると同時に油濾過機の濾過前と濾過後の位置から採油を実施し、分析結果から減少率を導き、その減少率を正確に求め、その粒子数の変化により金属接触が進行しているか落ち着いてきているのかを確認されることを推奨します。尚、採油を主機停止中に実施しているため、油循環中の採油に比較して油中粒子が沈降して低濃度になっている部分を採油していると考えられます。したがって、油が循環している状態で採油を実施した場合に比較して、分析データが低くなり、異常な状態を見落としてしまう可能性がありますので、今後の採油は、停止直後、或いは、油循環中に採油を実施されることを推奨します。主機・濾過機停止中集油槽マンホールより吸引ポンプにて採取。
報告№109-09136 報告№111-00459 | 分析№109-001160 分析№111-002121 | 111-002121 | 潤滑油および軸受は継続使用可能な状態にあると判断します。但し、今後も摩耗の進行を傾向監視するため、以下の対策を推奨します。定期的な分析フレッティング摩耗の進行を監視するため、定期的に分析を実施し、摩耗の進行状況を確認することを推奨します。最適な採油方法本試料油は、機器停止中にブロープラグから採油されています。機器が停止している状態では、別紙油粒子の沈降の影響に示すように油槽内で撹拌がなくなり固形物が沈降するため、油中汚染度は高くなると推定されます。今後の採油は、極力運転中もしくは停止直後の油槽中層部から実施されることを推奨します。フェログラフィー異常摩耗の早期発見パラメータとして摩耗粒子を定量化して評価するフェログラフィーのIs値は、前回のの乗から変化はなく、潤滑状態が安定していることを示していました。摩耗粒子の形態で比較的多く観察された粒子は、フレッティングにより発生する赤錆局部的に高圧・高温となる場合に発生するフリクションポリマでした。これらの摩耗粒子が観察された場合、潤滑部で発生している摩耗形態は、微振動によるフレッティング摩耗であり、そして局部的ではあるものの高圧・高温の箇所が発生していることも分かります。フレッティングは、・軸と内輪内面・軸受箱と外輪外面・軌道輪と転動体の箇所で発生する可能性があります。フレッティング粒子は酸化して硬いため、軸受軌道面に噛み込んだ場合はその傷が疲労剥離の起点となり、疲労摩耗へと進展することが想定されます。フリクションポリマは、潤滑油が軌道面に押し込められ高圧状態になると同時に、圧縮熱により高温状態になった結果、基油自身が重合反応を起こし生成することが知られています。そのため、高圧高温状態の解消がなされなければ、潤滑油の劣化が進行し、粘度上昇に因る潤滑異常に進展する場合があります。Iカップリング発光分光分析供試の潤滑油を分析した結果、検出された金属元素は、SOAPの結果表に示すように、鉄、銅、錫、リン、亜鉛、カルシウム、バリウム、アルミニウム、ケイ素、ナトリウムでした。検出されたこれらの金属元素から発生箇所を推定すると鉄、銅、錫、亜鉛・軸受等リン・オイル添加剤カルシウム、バリウム、アルミニウム、ケイ素、ナトリウム・外部混入異物であると思われます。このうち、機械部品が摩耗したと思われる元素はのグループです。前回同様に計数汚染度はNAS級から等級に変化はなかったものの、当社推奨の管理限界値に到達していました。フィルタ表面の異物観察で表面が茶褐色で金属片、鉄錆、砂等が観察されたことから、汚染度が高い要因は、摩耗とスラッジ、そして外部混入異物の影響と思われます。前回同様に粘度、水分、全酸価、IRの各データは良好でした。
報告№108-0227 報告№110-00783 | 分析№108-01664 分析№110-003752 | 110-003752 | 前回に比較してD－SOAPの結果で、鉄濃度が僅かに増加しているものの、異常摩耗の早期発見パラメータであるフェログラフィーのIs値がの乗と良好でした。前回に比較して計数汚染度はNAS級からNAS級にランク上昇しているものの、管理限界値内にあり良好でした。粘度、水分、全酸価、IR、RBOTの各データは良好でした。潤滑油および対象設備は継続使用可能な状態にあると判断します。
報告№104-4548 報告№104-0236 | 分析№104-01752 分析№104-01816 | 104-01816 | アンローダ№走行用陸側減速機の潤滑油を分析し、トライボ診断を実施しました。その結果、以下の通りでした。減速機の潤滑状態減速機の潤滑状態を知るためフェログラフィー及びSOAP／D-SOAPを実施しました。その結果、ギヤ歯面の摩耗が支配的であり、比較的マイルドな摩耗状態で進行していることが確認されました。D-SOAPの鉄濃度と油量リットルから計算によって求めた摩耗体積はmmとなります。減速機の構造、各ギヤのモジュール、歯数、歯幅、初期のバックラッシ等の情報が確認できれば、計算によってもとめた摩耗体積からこれまでのバックラッシ増加量を求め、更に、バックラッシ増加量を設計許容値に照合することで減速機の点検要否を検討することが可能となります。非分解による設備診断を推進する上で必要な、これらの情報を是非ご提供下さい。尚、ギヤ歯面の摩耗はマイルドな摩耗状態で進行していますが摩耗の進行状況を確認することはCBMを推進する上では重要です。傾向監視のための採油周期の検討には、回転数、濾過システムの有無および仕様等が必要ですのでこれらの内容をご提示下さい。潤滑油の劣化潤滑油の劣化状況を確認するため、全酸価及びIRを実施しました。その結果、全酸価が.mgKOH/gと新油値の.mgKOH/g以内にあり、且つ、IRの結果、新油のスペクトルに比較して変化がないことから、この油は継続使用可能と判断します。但し、フェログラフィーの結果、フリクションポリマがやや多く見られており、ギヤ歯面のせん断により油分子のせん断を受けており、油劣化が進行することが懸念されます。油の劣化状況を確認するため、ギヤの摩耗状況を確認すると共に油劣化の進行状況を監視することを併せて推奨します。
報告№108-0227 報告№110-00749 | 分析№108-01664 分析№110-003558 | 110-003558 | Iカップリング発光分光分析供試のタービン油を分析した結果、検出された金属元素は、SOAPの結果表に示すように、鉄、カルシウム、ケイ素、ナトリウムが検出されました。これらの検出された金属元素から発生箇所を推定すると鉄・軸受等カルシウム、ケイ素、ナトリウム・外部混入異物であると思われます。このうち、機械部品が摩耗したと思われる元素はのグループです。フェログラフィー異常摩耗の早期発見パラメータとして摩耗粒子を定量化して評価するフェログラフィーのIs値は、潤滑状態がやや厳しいの乗でした。摩耗粒子の形態で比較的多く観察された粒子は、潤滑状態が正常な場合に発生する摩耗粒子、異物の噛み込みなどで発生する切削粒子、金属潤滑部が局部的に油膜切れを起して発生するシビア粒子でした。このような摩耗粒子が観察された場合には、潤滑部では正常なマイルド摩耗、異物による切削摩耗とやや厳しい摩耗による凝着摩耗が発生していることが分かります。特に、切削摩耗は摩耗形態の中でも摩耗進行速度が速く、転がり軸受でこの摩耗形態が発生した場合には寿命が分の程度に低下することも知られています。切削摩耗により生じた軌道面の損傷が起点となって転がり軸受の寿命となるフレーキングに進展することが懸念されます。計数汚染度は当社推奨の管理限界値に到達し、重量汚染度は当社推奨の管理限界値を超えていました。フィルタ表面の異物観察で金属片、鉄錆、砂等が観察されたことから、汚染度が高い要因は、摩耗と外部混入異物の影響と思われます。粘度、全酸価、IR、RBOTの各データは良好でした。尚、別紙RBOTの減少傾向から油の余寿命を求めた結果、本試料は直近の更油から起算して稼働日数が年月まで使用可能であることが分かります。軸受および潤滑油は継続使用可能な状態にあると判断します。ただし、切削摩耗や凝着摩耗の発生が確認されているため、定期的に分析を実施し、摩耗の進行状況を確認することを推奨します。再分析の時期を理論的に求めたところ、最短で約時間となります。この時間は、油中汚染物が均一になるために必要とする時間であり、この時間を経過すれば、油が入れ替わっていても再分析の結果から状態の傾向を確認することが可能となります。そのため、試運転などで数時間の運転が可能であれば、より的確に状況が確認できますので再分析を推奨します。
報告№109-09094 報告№111-00372 | 分析№109-000870 分析№111-001687 | 111-001687 | は良好と判断します。尚、RBOTがminと新油値のminに比較してmin減少していました。このまま継続使用した場合、この減少傾向から限界値に到達するのは、別紙図RBOTの減少傾向に示すように年月と推定されました。残りの継続使用期間は、約年ヶ月であると予測されます。潤滑油は継続使用可能な状態にあると判断します。≪状態監視とパラメータ≫分析の目的および各分析のパラメータは以下の通りです。特性低下目的：油の分析結果から、や劣化傾向ならびに添加剤の消耗程度、残存寿命などを確認する。粘度JISK全酸価JISK赤外線吸収スペクトルJISK酸化安定度試験JISK汚染目的：油の分析結果から、砂塵あるいは水・異種油などによるや、異物混入の有無を確認する。水分JISK計数汚染度JISB重量汚染度JISB光学顕微鏡観察摩耗目的：油中の摩耗粒子を分析する事により、回転・摺動部の潤滑状態、摩耗劣化の程度、余寿命などを解析する。摩耗診断電子顕微鏡観察JISKX線マイクロアナリシス油中金属濃度JISK≪分析結果≫特性低下粘度：良好粘度値mm/sの新油値mm/sに対する変化率は+.％であり、当社推奨の管理限界値±％以内に留まっています。全酸価：良好全酸価.mgKOH/gは新油値の.mgKOH/g以内にあることから問題は無いと判断します。赤外線吸収スペクトル：良好酸化安定度試験：良好酸化安定度試験の結果、数値minは当社推奨の管理限界値min以上に留まっており、現時点での使用は可能と判断します。汚染水分：良好水分値.ppmは当社推奨の管理限界値以内に留まっています。計数汚染度：今回は実施していません。重量汚染度：今回は実施していません。光学顕微鏡観察：今回は実施していません。摩耗摩耗診断電子顕微鏡観察・X線マイクロアナリシス：今回は実施していません。油中金属濃度：今回は実施していません。
報告№106-0334 報告№106-0334 | 分析№106-01761 分析№106-01761 | 106-01761 | 分析の結果、摩耗粒子形態観察で金属接触が厳しい場合に発生するシビア粒子がやや多く観察されたことから、軸受摺動面では厳しい金属接触が発生しています。今後、更に摩耗が進行することが懸念されるため、ヶ月以内に再度分析を実施し、汚染度及び摩耗の進行状況を確認されることを推奨します。これらのことは、異常摩耗の早期発見パラメータであるフェログラフィーのIs値がと良好の範囲にあるものの、摩耗粒子形態観察の結果、金属接触が厳しい場合に発生するシビア粒子がやや多く観察されたこと以上のことから判断しました。この油は継続使用可能と判断します。粘度は良好と判断します。粘度はmm/sと管理限界値以内にあり、良好と判断します。水分は良好と判断します。水分はppmと管理限界値の以下にあり、良好と判断します。全酸価は良好と判断します。全酸価は.mgKOH/gと新油データの.mgKOH/gに比較して高い値であるものの、IRの結果で油劣化の兆候を示すカルボン酸が確認されていないことから、良好と判断します。IRは良好と判断します。IRの結果、油劣化の兆候を示すカルボン酸の吸収が確認されていないことから、継続使用可能な状態にあると考えられます。計数汚染度、重量汚染度、共に良好と判断します。計数汚染度は良好と判断します。計数汚染度はNAS級と当社推奨の管理限界値のNAS級以内にあり良好と判断します。重量汚染度は良好と判断します。重量汚染度は.mg/mlと当社推奨の管理限界値のmg/ml以内にあり良好と判断します。機器の潤滑状態フェログラフィーの結果、金属接触が厳しい場合に発生するシビア粒子がやや多く観察されました。SOAPの結果、錫が検出されました。SOAPの結果、摩耗により発生する錫が検出されました。又、油の添加剤成分であるリンが検出されました。D－SOAPの結果、鉄および錫が検出されました。D－SOAPの結果、摩耗により発生する鉄および錫が検出されました。フェログラフィーの結果、金属接触が厳しい場合に発生するシビア粒子がやや多く観察されました。フェログラフィーの結果、異常摩耗の早期発見パラメータであるIs値がと良好の範囲にあるものの、摩耗粒子形態観察の結果、金属接触が厳しい場合に発生するシビア粒子がやや多く観察されました。
報告№109-09136 報告№112-00392 | 分析№109-001160 分析№112-001613 | 112-001613 | 潤滑油および軸受は継続使用可能な状態にあると判断します。但し、今後もフレッティング摩耗の進行を傾向監視するため、以下の対策を推奨します。定期的な分析フレッティング摩耗の進行を監視するため、定期的に分析を実施し、分析データによる摩耗の進行状況を確認することを推奨します。はフェログラフィーおよびSOAP／D-SOAPの結果から総合的に判断した結果、やや厳しい状態にあると考えられます。フェログラフィー【定量分析：Is値】Is値は異常摩耗の早期発見パラメータのつで、摩耗粒子を定量化するために用います。前回に比較してIs値はの乗からの乗に低下しているものの、やや高い値でした。フェログラフィー【定性分析：摩耗粒子および摩耗形態観察】分析結果から比較的多く観察された粒子は、以下の通りでした。正常な摩耗粒子・潤滑状態が正常なマイルド摩耗により発生。赤錆・フレッティングにより発生。フリクションポリマ・局部的に高圧・高温となる場合に発生。鉄錆、砂、樹脂等・外部から混入したと考えられます。観察された摩耗粒子の中でも赤錆、フリクションポリマは、注意が必要です。フレッティングは、・軸と転がり軸受の内輪内面・軸受箱と転がり軸受の外輪外面・転がり軸受の軌道輪と転動体の箇所で発生する可能性があります。フレッティング粒子は酸化して硬いため、軸受軌道面に噛み込んだ場合はその傷が疲労剥離の起点となり、疲労摩耗へと進展することが想定されます。フリクションポリマは、潤滑油が軌道面に押し込められ高圧状態になると同時に、圧縮熱により高温状態になった結果、基油自身が重合反応を起こし生成することが知られています。そのため、高圧高温状態の解消がなされなければ、潤滑油の劣化が進行し、粘度上昇に因る潤滑異常に進展する場合があります。Iカップリング発光分光分析【SOAP／D-SOAP】検出された金属元素から発生箇所を推定すると、以下の通りでした。鉄、銅、錫、亜鉛・軸受等リン・添加剤カルシウム、ナトリウム・外部混入異物計数汚染度は、前回に比較してNAS級からNAS級にランク低下し、良好でした。前回同様に粘度、水分、酸価、IRの各データは良好でした。
報告№108-0387 報告№108-5069 | 分析№108-02609 分析№108-02702 | 108-02702 | 本トライボ診断は、汚染度、潤滑状態を確認する。分析の結果、摩耗粒子の観察から本試料油中で発生している摩耗形態は、潤滑状態が正常なマイルド摩耗と、異物の切削作用で発生する切削摩耗が混在していたことが判りました。マイルド摩耗は、機械が正常な摩耗をしている場合に発生する、いわゆる正常摩耗です。この状態は、金属がマイルドに擦られることにより金属表面に摩耗が極めて少ない特殊な表面層が形成され、摩擦表面が平滑な状態となります。この状態が安定である限り摩耗状態は正常であり発生する摩耗粒子は少ないことが分かっています。今回観察された摩耗形態は、このマイルド摩耗が支配的であることから、現在のところ、シリンダおよびピストンリング、クランクメタル等は正常な摩耗の範囲にあり、継続使用は可能と判断します。
報告№109-09136 報告№111-00748 | 分析№109-001160 分析№111-003780 | 111-003780 | 浄油後の試料油を分析した結果、汚染度は改善されました。但し、銅を使用した箇所の摩耗が確認されました。銅を使用した箇所を推定すると転がり軸受の保持器が考えられますので、以下の対策を推奨します。再分析本試料は、浄油により汚染度は改善されましたが、浄油によって摩耗の要因が改善されたのかは不明です。浄油により汚染が改善されても、一般には摩耗は進行していることが多いため、再分析により摩耗状況を知ることが重要です。尚、再分析した場合、浄油前のデータを次回データに加えて判断することが必要です。浄油前に比較して計数汚染度はNAS以上からNAS級にランク減少し、重量汚染度もmg/mlから.mg/mlに減少し、良好でした。
報告№106-6091 報告№106-6091 | 分析№106-02070 分析№106-02070 | 106-02070 | 目的トライボ診断を実施し、、汚染度、機器の潤滑状態を確認する。分解点検が必要かを判断する。考察分析の結果、計数汚染度がNAS級以上と汚染度は高いものの、転がり軸受の寿命の指標となるフレーキングが発生していないことから、軸受は継続使用可能であり、分解点検の必要はないと判断します。摩耗粒子形態観察で異物の噛み込みにより発生する切削粒子、局部的に高圧・高温となる場合に発生するフリクションポリマ、また外部から混入した鉄錆、砂がやや多く観察されたことから、汚染度が高い原因は、摩耗及び油のスラッジ、外部混入異物の影響と考えられました。発生している摩耗形態には異物の噛み込みにより発生した切削摩耗があり、異物が混入していない状態に比較して摩耗進行速度が速く注意が必要です。潤滑油中に異物が混入している場合、転がり軸受の寿命は分の程度に低下することが知られています。今後、これらの異物が軸受軌道面に噛み込み転がり軸受の寿命の指標となるフレーキングに進展することと、高い摩擦熱による油劣化が進行することが懸念されました。軸振れなどによる偏荷重により局部的に高圧になっていることも考えられます。振動測定を実施しているようであれば、軸の振れ回りに起因する周波数帯のピークの有無を確認することを推奨します。また、摩耗発生の原因となっている汚染物を油濾過により除去すると共に、ヶ月後に再度分析を実施し摩耗の進行状況および油の劣化状況を確認することを併せて推奨します。これらのことは、計数汚染度がNAS級以上と当社推奨の管理限界値を超えていたこと異常摩耗の早期発見パラメータであるフェログラフィーのIs値がの乗とやや高く、摩耗粒子形態観察の結果、異物の噛み込みにより発生する切削粒子、局部的に高圧・高温となる場合に発生するフリクションポリマ、外部から混入した鉄錆、砂がやや多く観察されたこと以上のことから判断しました。は良好と判断します。粘度は良好と判断します。粘度はmm/sと新油値mm/sに比較して、粘度変化率は.％で、当社推奨の管理基準値である±％以内にあり、良好と判断します。水分は良好と判断します。水分は.ppmと当社推奨の管理限界値の以下であり、良好と判断します。全酸価は良好と判断します。全酸価はと新油値に変化はなく、良好と判断します。IRの結果、良好と判断します。IRの結果、油劣化の兆候を示すカルボン酸の吸収が確認されていないことから、良好と判断します。RBOTの結果、良好と判断します。RBOTはminと当社推奨の管理限界値のmin以上であり、良好と判断します。計数汚染度は当社推奨の管理限界値を超えていました。計数汚染度は当社推奨の管理限界値を超えていました。計数汚染度はNAS級以上と当社推奨の管理限界値のNAS級を超えていました。重量汚染度は良好と判断します。重量汚染度は.mg/mlと当社推奨の管理限界値のmg/ml以内であり、良好と判断します。機器の潤滑状態摩耗粒子形態観察で異物の噛み込みにより発生する切削粒子、局部的に高圧・高温となる場合に発生するフリクションポリマが観察されました。SOAPの結果は良好です。SOAPの結果、外部から混入したケイ素がppm検出されました。D－SOAPの結果、鉄が検出されました。D－SOAPの結果、鉄が、外部から混入したカルシウムが、ナトリウムが検出されました。フェログラフィーの結果、異物の噛み込みにより発生する切削粒子、局部的に高圧・高温となる場合に発生するフリクションポリマが観察されました。異常摩耗の早期発見パラメータであるフェログラフィーのIs値がの乗とやや高く、摩耗粒子形態観察の結果、異物の噛み込みにより発生する切削粒子、局部的に高圧・高温となる場合に発生するフリクションポリマ、外部から混入した鉄錆、砂がやや多く観察されました。
報告№105-0270 報告№105-0270 | 分析№105-01754 分析№105-01759 | 105-01759 | 本分析結果は、試料油が適正に採油され、油中粒子が潤滑油中に平均に分散していることを前提として分析した。その結果、計数汚染度が当社推奨の管理限界値に到達し、μm未満のマイクロフレーキングが確認されているものの、計数汚染度、SOAP／D－SOAP、フェログラフィーの各分析データが前回に比較して減少傾向を示しており、ベアリングは継続使用可能な範囲にあると判断します。計数汚染度は当社推奨の管理限界値に到達していました。計数汚染度はNAS級と当社推奨の管理限界値のNAS級に到達していました。重量汚染度はmg/mlでした。重量汚染度はmg/mlでした。機器の潤滑状態分析の結果、μm未満のマイクロフレーキングが確認されているものの、前回に比較して減少傾向を示しており、ベアリングは継続使用可能な範囲にあると判断します。SOAPの結果、摩耗により発生した鉄が検出されました。SOAPの結果、摩耗により発生した鉄が検出されました。D－SOAPの結果、摩耗により発生した鉄が検出されました。D－SOAPの結果、摩耗により発生した鉄が検出されました。フェログラフィーの結果、継続使用可能な状態にあると判断します。フェログラフィーの結果、μm未満のマイクロフレーキングが確認されているものの、前回に比較して減少傾向を示しており、ベアリングは継続使用可能な範囲にあると判断します。
報告№109-09136 報告№110-00715 | 分析№109-001160 分析№110-003324 | 110-003324 | Iカップリング発光分光分析供試のタービン油を油中金属濃度で分析した結果、リン、亜鉛が検出されました。これらの検出された金属元素から発生箇所を推定するとリン、亜鉛・外部混入異物であると思われます。フェログラフィー異常摩耗の早期発見パラメータとして摩耗粒子を定量化して評価するフェログラフィーのIs値は、潤滑状態が正常なのマイナス乗でした。摩耗粒子の形態で比較的多く観察された粒子は、潤滑状態が正常な場合に発生する摩耗粒子でした。このような摩耗粒子が観察された場合には、潤滑部では正常なマイルド摩耗が発生していることが分かります。計数汚染度、重量汚染度は共に良好でした。粘度、水分、全酸価、IRの各データは良好でした。分析の結果から摩耗粒子は若干観察されましたが、スラッジの発生は確認されず、バルブの動作障害が発生するような異常なデータは確認されませんでした。精密に確認するためには、以下の対策を提案いたします。障害が発生していると想定されるバルブ近傍の配管内部から採油を行い、汚染物を分析して確認する障害が発生していると想定されるバルブ近傍にストレーナやフィルタ等が設置されていれば、ストレーナやフィルタの付着物を分析により確認する
報告№108-0387 報告№108-4537 | 分析№108-02609 分析№108-03727 | 108-03727 | 現在の機器の潤滑状態を確認する。分析の結果、異常摩耗の早期発見パラメータであるフェログラフィーのIs値がの乗とやや高く、摩耗粒子の形態観察で金属接触が厳しい場合に発生するμmサイズのシビア粒子と切削粒子が観察されました。μmサイズのシビア粒子は、観察視野に個と少ないことから、直ちに異常とは判断できないものの、摩耗速度の速い切削粒子も同時に観察されていることから、今後摩耗が進行し、転がり軸受の寿命の指標となるフレーキングに進展することが懸念されます。対策切削摩耗は、異物混入が原因であるため、最良の対策は更油ですが、更油に際しては、油槽内を洗浄するとともに、充填する潤滑油も汚染度をNAS級以下の清浄度にしてから使用することを推奨します。尚、更油により、異常な摩耗形態の発生は改善されると推定されますが、仮に、更油しても異常な摩耗傾向が継続するような場合、軸受内部での摩耗が進行し始めていると判断できます。その場合は、潤滑油の精密診断の実施に加えて振動診断の実施を推奨します。
報告№108-0387 報告№108-5070 | 分析№108-02609 分析№108-02711 | 108-02711 | 分析の結果、計数汚染度がNAS級以上と当社推奨の管理限界値を超えています。異常摩耗の早期発見パラメータであるフェログラフィーのIs値がの乗とやや高く、摩耗粒子の形態観察およびフィルタ表面の異物観察で鉄錆、砂等がやや多く観察されたことから、汚染度が高い要因は、外部混入異物の影響と考えられます。今後、これらの異物が軸受摺動面に噛み込み摩耗が進行することが懸念されるため、濾過を実施されることを推奨します。但し、今回観察された外部混入異物は、今回の採油がドレンバルブから採油を実施しているため、ドレンバルブ配管内部に残留していた汚染物が検出された可能性も考えられますので、次回採油時には廃油を十分に行うなどご注意下さい。これらのことは、計数汚染度がNAS級以上と当社推奨の管理限界値を超えていたこと異常摩耗の早期発見パラメータであるフェログラフィーのIs値がの乗とやや高く、摩耗粒子の形態観察およびフィルタ表面の異物観察で鉄錆、砂等がやや多く観察されたこと以上のことから判断しています。尚、を示す粘度、水分、全酸価、IRの各データが良好の範囲にあり、この油は継続使用可能と判断します。
報告№105-0194 | 分析№105-01305 | 105-01305 | ・濾過前の試料油を分析した結果、水分が前回の.ppmからに上昇し、やや不良領域にありました。・計数汚染度は、水分の影響でセンサーエラーを起こし測定不能でした。・フェログラフィーの結果、水分の影響で発生したと思われる鉄錆が多く観察されました。水分濃度がやや不良領域にあり、高い値を示していますので、今後、さらに水分の影響で腐食摩耗が発生することが懸念されます。これらの障害発生に対する弊害を勘案の上、予防処置として至急水分除去および濾過を実施されることを推奨します。
報告№109-09569 報告№109-09569 | 分析№109-003527 分析№109-003527 | 109-003527 | を示す水分、全酸価の各データは良好でした。前回同様に粘度は.mm/sと新油値mm/sに比較して、粘度変化率は-％で、当社推奨の管理限界値である±％を超えていました。今後、粘度の低下により油膜切れが発生し、金属接触が発生することが懸念されます。泡立ち試験の結果は、-と新油値が-であるのに比較して高い値となっていたことから消泡性能が低下していることが分かりました。潤滑状態の異常の早期発見パラメータである潤滑状態指数は、のマイナス乗と濾過設備のない機器であれば正常な潤滑状態にあると判断できます。・消泡性能の低下消泡性の性能が低下していることが確認されたことから、今後の使用状況によっては油の酸化劣化が進行したり、ギヤ歯面およびベアリング軌道面で油膜切れが発生したりする場合があるため、消泡剤の添加による消泡性能の改善など何らかの対応が必要になると思われます。・潤滑状態濾過設備のない機器であれば正常な潤滑状態にあると判断できますが、当該機の潤滑系にはフィルタが設置されているため、別紙インライン・オフラインフィルタの影響に示すとおり、潤滑状態が異常となり大型の摩耗粒子が発生したとしても、粒子の大部分が捕捉されてしまい正常な潤滑状態にあると誤認してしまう可能性があります。このようなフィルタの影響を考慮に入れたLCインデックスは、摩耗がやや厳しい状態に分類されるの乗領域となりました。フィルタの影響を考慮した潤滑状態指数は、前回のの乗からの乗に桁上昇していることから、運転状態が前回と大きな差がなければ、摩耗は進行している状態にあると思われます。結論粘度および消泡性能の低下が確認されたものの、潤滑油、ギヤおよび転がり軸受は、継続続使用可能な状態にあると思われます。尚、今後は障害予防を目的に以下の対策を推奨します。粘度の低下が確認されたことから、更油を推奨します。運転条件によってはさらに摩耗の進行が速まる場合も想定されるため、今後は潤滑油の分析に加えてフィルタ付着物の分析を実施し、異常な摩耗状態発生の有無を精密に確認することを推奨します。消泡性能の改善は、添加する消泡剤の効果をテストにより確認する必要がありますので、必要な場合は当社営業担当者までお知らせ下さい。粘度は当社推奨の管理限界値を超えていました。泡立ち試験の結果、消泡性能が低下していることが確認されました。粘度粘度は.mm/sと新油値mm/sに比較して、粘度変化率は-％で、当社推奨の管理限界値である±％を超えていました。粘度粘度は.mm/sでした。粘度指数粘度指数はでした。泡立ち試験泡立ち試験は-と新油に比較して高い値でした。水分はppmと当社推奨の管理限界値の以下であり、良好と判断します。全酸価全酸価は.mgKOH/gと新油値mgKOH/gに比較して高いものの、IRの結果で油劣化の兆候を示すカルボン酸の吸収が確認されていないことから、良好と判断します。機器の潤滑状態精密な濾過設備がない機器であれば、潤滑状態指数は正常の範囲にあると判断します。潤滑状態指数異常摩耗の早期発見パラメータである潤滑状態指数がのマイナス乗と精密な濾過設備がない機器であれば、潤滑状態指数は正常の範囲にあると判断します。
報告№104-0156 | 分析№104-01161 | 104-01161 | 本トライボ診断は、潤滑油を分析し、分析結果から潤滑及び機器の潤滑状態を評価することを目的としました。潤滑潤滑を評価するため、粘度、水分、全酸価、IR、RBOTを実施しました。その結果、各分析データは全て良好であり、本試料油は使用可能な状態にあると判断します。尚、全酸価、RBOT新油データとの比較により評価する必要がありますが、IRの結果には油劣化の兆候を示すカルボン酸の発生が確認されておらず、今回の全酸価とRBOT値には問題がないと判断できます。潤滑潤滑を評価するため、計数汚染度、重量汚染度、光学顕微鏡写真を実施しました。その結果、各分析データは当社推奨の管理限界値内にあり、本試料油は使用可能な汚染状態であると判断します。機器の潤滑状態機器の潤滑状態を評価するため、フェログラフィー、SOAP／D－SOAPを実施しました。その結果、異常摩耗の早期発見パラメータであるフェログラフィーのIs値がの乗とやや高く、摩耗粒子形態観察の結果、マイクロフレーキングにより発生した摩耗粒子がやや多くみられるものの、転がり軸受の寿命とされるフレーキングの発生は確認されませんでした。したがって、ベアリングは継続使用可能な状態にあると思われますが、念のため、再分析により厳しい潤滑状態が継続しているか、安定した状態になっているのかを確認されるよう推奨します。
報告№108-5071 報告№111-00708 | 分析№108-02721 分析№111-003578 | 111-003578 | 粘度および消泡性能の低下が確認されました。今後は障害予防を目的に以下の対策を推奨します。更油、或いは、部分更油粘度が低下していたことから、今後適正な粘度範囲で使用していない場合、ギヤ歯面やベアリング軌道面で油膜切れが発生し、摩耗が進行することが懸念されるため、更油、或いは、部分更油を推奨します。追加分析消泡性能が低下した場合、ギヤ歯面での油膜形成に影響が出て摩耗が進展することがありますので、フェログラフィーおよびSOAP-Tを追加して摩耗により発生する油中金属濃度や潤滑状態を確認することを推奨します。粘度粘度は.mm/sと新油値mm/sに比較して、粘度変化率は-％で、当社推奨の管理限界値である±％を超えていました。今後、適正な粘度範囲で使用していない場合、ギヤ歯面やベアリング軌道面で油膜切れが発生し、摩耗が進行することが懸念されます。泡立ち試験泡立ち試験の結果は、-と新油値が-であるのに比較して高い値となっていたことから、消泡性能が低下していることが分かりました。今後の使用状況によっては油の酸化劣化が進行したり、ギヤ歯面およびベアリング軌道面で油膜切れが発生したりする場合があるため、消泡剤の添加による消泡性能の改善など何らかの対応が必要になると思われます。分析結果粘度および消泡性能が低下していることが確認されました。粘度粘度は.mm/sと新油値mm/sに比較して、粘度変化率は-％で、当社推奨の管理限界値である±％を超えていました。泡立ち試験泡立ち試験は-と新油に比較して高い値でした。水分はppmと当社推奨の管理限界値の以下であり、良好と判断します。全酸価全酸価はmgKOH/gと新油値mgKOH/g以下にあり、良好と判断します。
報告№109-09136 | 分析№109-001160 | 114-001010 | 潤滑油は汚染度が高く、この油中の汚染物が潤滑部に噛み込むことによる摩耗の進行が懸念されます。対象設備は継続使用可能な状態にあると判断しますが、今後の摩耗推移を確認するためにも傾向監視を継続することが有効です。更油油中の汚染度が高いことから、摩耗粒子や異物などの夾雑物が潤滑面に噛みこむことによる摩耗の進行が懸念されます。定期的な分析今後の疲労摩耗、凝着摩耗の推移を監視するため、定期的な分析実施を推奨します。新油の分析粘度、酸価は、油の性能を評価するパラメータの一種です。油の性能低下は、新油との比較が必要なことから、使用油の油名確認および新油の分析による比較評価を推奨します。異常摩耗の早期発見のパラメータであるIs値は、レベルと正常です。但し、潤滑部の摩耗が認められたため、定期的に潤滑油分析を実施し、摩耗推移を監視することが有用と考えます。フェログラフィーで比較的多く観察された粒子は、以下の通りです。正常な摩耗粒子・潤滑状態が正常なマイルド摩耗により発生。疲労摩耗粒子・繰返し応力による金属疲労で発生。大型化するとフレーキングやスポーリングの発生が懸念されます。黒錆・潤滑状態がやや厳しい凝着摩耗により発生。局部的な厳しい金属接触と高い摩擦熱が発生していたことを示します。黒錆は、摩擦面が将来的に異常摩耗へ進展する可能性を示唆しているため、傾向監視が有用と思われます。詳細は、別紙傾向監視が必要な摩耗粒子をご覧ください。SOAP-Tの結果、鉛が.、銅がと比較的高い値で検出されました。鉛、銅を使用した箇所の摩耗が発生している可能性があります。計数汚染度はNAS級以上と当社推奨の管理限界値を超えていました。水分は良好です。粘度粘度は.mm/sでした。油名が不明であることから新油値との比較評価できませんでした。仮にISOVGとすると規格内にありますが、新油との比較による評価を推奨します。酸価は.mgKOH/gでした。油名が不明であることから新油値との比較評価ができないため、新油の分析実施を推奨します。
報告№104-0124 報告№105-4535 | 分析№104-00956 分析№105-01124 | 105-01124 | 分析の結果、本軸受は継続使用可能な状態にあると判断します。このことは、異常摩耗の早期発見パラメータであるIs値がの乗と良好の範囲にあることベアリング軌道面から発生した摩耗粒子はマイルドな潤滑状態で発生した摩耗粒子であり潤滑状態は良好な状態で進行していると考えられること鉄濃度から計算したフレーキングの発生面積が内輪軌道面の面積の凡そ.％であること以上のことから判断しました。
報告№109-09302 報告№109-09302 | 分析№109-002173 分析№109-002173 | 109-002173 | 泡立ち試験の結果は、一般的には消泡性能が低下していると判断できる値の-でしたが、新油値の-と同レベルにあったため、良好と判断します。また、を示す粘度、水分、全酸価の各データが良好の範囲にあることから、本試料油は継続使用可能です。尚、水分がppmと新油値ppmに比較してやや高い値でした。使用油であるAlphasynPGは、ポリグリコールベースの合成ギヤオイルであるため、水分を吸収しやすい特性があります。今後は、水分濃度の増加と、水分による腐食摩耗の発生に注意することを推奨します。機器の潤滑状態潤滑状態指数はのマイナス乗と濾過設備のない機器であれば正常な潤滑状態にあると判断できますが、ギヤボックスの油系統にはインラインフィルタとオフラインフィルタがあり、粒子の大部分は捕捉されることから、異常な摩耗状態が発生しても正常な潤滑状態にあると誤認してしまう可能性があります。潤滑状態を解析評価するには、フィルタの濾過効率を考慮する必要がありますが、今回の試料は解析評価に必要なメッシュサイズとポンプの吐出量が不明であるため定量的な評価を行うことができませんでした。そのため、発生した摩耗粒子の形態から解析を試みました。摩耗粒子の形態観察の結果、～μmサイズの鉄系摩耗粒子が比較的多く観察され、観察された粒子サイズから判断する潤滑状態は、直ちに異常となる潤滑状態ではありませんが、発生した摩耗痕が起点となって今後更に摩耗が進行することがあります。また、使用しているフィルタサイズによっては、μm以上の粒子がフィルタに捕捉されている可能性もあることから、可能であればヶ月後に再度分析を実施し、摩耗の進行状況を確認することを推奨します。尚、フィルタの捕捉の影響による誤認を避けるため、これまでの採油箇所に加え、インラインフィルタとオフラインフィルタの捕捉物も分析し、その結果から潤滑状態を評価することを提案します。フィルタ捕捉物の分析を実施する際には、フィルタ使用時間の情報をご提供いただけますようお願い致します。泡立ち試験の結果、消泡性能が低いと判断できる値であるものの、新油と同レベルにあると判断します。水分が新油に比較して高い値です。使用油であるAlphasynPGは、ポリグリコールベースの合成ギヤオイルであるため、水分を吸収しやすい特性があります。今後は、水分濃度の増加と水分の影響による腐食摩耗の発生に注意されることを推奨します。粘度粘度はmm/sと新油値.mm/sに比較して、粘度変化率は-％で、当社推奨の管理限界値である±％以内にあり、良好と判断します。粘度粘度は.mm/sとなっています。粘度指数粘度指数はとなっています。泡立ち試験泡立ち試験は-と新油と同レベルにあり、消泡性能が新油と同レベルにあると判断します。水分はppmと新油値より高い値となっています。全酸価全酸価はmgKOH/gと新油値.mgKOH/gに比較して高いものの、IRの結果で油劣化の兆候を示すカルボン酸の吸収が確認されていないことから、良好と判断します。機器の潤滑状態摩耗粒子の形態観察の結果、ギヤ歯面の摩耗で発生したと推定される～μmサイズの摩耗粒子が観察されています。摩耗粒子診断異常摩耗の早期発見パラメータである潤滑状態指数がのマイナス乗と正常の範囲にあるものの、摩耗粒子の形態観察の結果、ギヤ歯面の摩耗で発生したと推定される～μmサイズの摩耗粒子が観察されています。
報告№106-6102 報告№106-6122 | 分析№106-02223 分析№106-02545 | 106-02545 | 目的スラッジが発生しているかを確認する。考察精点Bを実施した結果、スラッジの発生は確認されませんでした。但し、サーボシリンダ内壁やポンプ内部で摩耗が発生していることが確認できました。計数汚染度がNAS級と良好の範囲にあるものの、異常摩耗の早期発見パラメータであるフェログラフィーのIs値がの乗とやや高いことから、今後更に摩耗が進行し、汚染度が上昇することで、バルブ類の動作障害やフィルタ、ストレーナ等の目詰まりの発生が懸念されるため、ヶ月後に精点Bを実施し、汚染度および摩耗の進行状況を確認されることを推奨します。これらのことは、異常摩耗の早期発見パラメータであるフェログラフィーのIs値がの乗とやや高く、摩耗粒子形態観察の結果、μm以下の鉄系粒子が多く観察されたことSOAP／D－SOAPの結果、鉄が検出されたこと以上のことから判断しました。
報告№104-0378 報告№105-6025 | 分析№104-02669 分析№105-00755 | 105-00755 | 精点Aを実施した結果、計数汚染度がNAS級と当社推奨の管理限界値を超えていました。フェログラフィーの結果、メタルカラーの粒子が多く観察されたことから、汚染の要因は、この粒子によるものと考えられました。更に、このメタルカラーの粒子の組成をX線分析により確認したところ、カーボンを除く金属を含んでいないことが確認されたことから、この粒子は、固体潤滑剤などで使用されるカーボン油成分が高い圧力によりポリマ化したものなどが推定されました。現在のところ、軸受の摩耗進行は確認されておらず、メタルカラーの粒子の実害は確認されていませんが、念のため、過去に固体潤滑剤の使用実績がないかをご確認ください。また、ポリマの発生であった場合、油の劣化が進行し、更に全酸価が上昇する軸振れ量の増大などの変化があり、これが原因で局所的に高面圧になり、ポリマ化が更に進むなどが考えられます。夏季負荷季の終わるヶ月後に精点Aを実施されることを推奨します。
報告№109-09136 報告№110-00326 | 分析№109-001160 分析№110-001459 | 110-001459 | 摩擦面で発生している摩耗の形態や潤滑状態は、フェログラフィーで得られた摩耗粒子の観察結果から評価します。同法は、摩耗粒子を含んだ試料油を磁力で油と粒子とに分離する技術で、分離された摩耗粒子を解析することによって潤滑状態の健全性や摩耗粒子の発生原因を診断するものです。摩耗粒子と摩耗形態分析結果から観察された粒子は、潤滑状態が正常な場合に発生する摩耗粒子金属潤滑部が局部的に油膜切れを起して発生するシビア粒子局部的に高圧・高温となる場合に発生するフリクションポリマ外部から混入したと思われる鉄錆でした。以上から潤滑部で発生している摩耗は正常なマイルド摩耗とやや厳しい摩耗形態の凝着摩耗であることが分かりました。また、局部的に高圧・高温になっている箇所があることも確認されました。フリクションポリマは、潤滑油が軸受軌道面に押し込められ高圧状態になると同時に、圧縮熱により高温状態になった結果、基油自身重合反応を起こし生成することが知られています。そのため、高圧高温状態の解消がなされなければ、潤滑油の劣化が進行し、粘度上昇に因る潤滑異常に進展する場合があります。潤滑状態異常摩耗の早期発見パラメータであるIs値は、潤滑状態が正常なの乗となっていました。汚染度水分濃度は、前回同様に管理基準以内にあり良好でした。粘度、全酸価、RBOTの各データは、前回同様に管理基準以内にあり良好でした。潤滑油は継続使用可能な状態にあるものの、軸受摺動面で局部的な油膜切れによる摩耗が僅かに発生していますので、以下の対策を推奨します。今後、摩耗の進行状況を監視するため、定期的に分析を実施することを推奨します。傾向監視のための次回採油時期は、回転数と油量から理論的に求めます。本設備の回転数に関する情報が提供されなかったため、rpmと仮定し計算しました。その結果、次回の採油は最短で約時間となります。この時間は、油中汚染物が均一濃度になるために必要な時間であり、この時間を経過すれば、再分析の結果から摩耗速度を評価すことが可能となります。本計算は、回転数を仮定して求めていますので、次回分析実施時までに回転数等の設備情報をご提供下さい。
報告№109-0029 報告№109-0029 | 分析№109-00130 分析№109-00130 | 109-00130 | 分析の結果、SOAPの銅濃度以外のデータは良好でした。SOAPの銅濃度が前回のppmに比較してppmに減少したものの、やや高い値となっていました。銅の溶出箇所は、貴社ご提供の図面からデフレクターとバッフルという部品からと考えられます。これらの部品はオイルシールの役目を果たしていることから、溶出が継続した場合、シャフトとのギャップが増大し油漏れの原因になることが懸念されるため、巡視の際には油漏れと油面の低下に注意を払う必要があります。今後は、摩耗の増加、油劣化の進行を確認する必要があるため、定期的に分析を実施されることを推奨します。は良好と判断します。計数汚染度は良好と判断します。計数汚染度はNAS級と当社推奨の管理限界値のNAS級以内にあり、良好と判断します。重量汚染度は良好と判断します。重量汚染度は.mg/mlと当社推奨の管理限界値のmg/ml以内にあり、良好と判断します。機器の潤滑状態機器の潤滑状態は正常と判断します。SOAPの結果、銅が多く検出されています。SOAPの結果、油の添加剤成分であるリン、亜鉛が検出されています。一方、銅が検出されています。銅を使用した部分の溶出が発生していると考えられます。この溶出は検出された亜鉛系添加剤の成分と銅が反応し、溶出することが知られています。銅濃度は別紙鉱油の酸化に対する金属触媒の影響に示すように銅濃度が増加すると酸化速度が速まりますので、酸化劣化の進行状況を全酸価の変化で監視されることを推奨します。D－SOAPの結果、鉄が検出されています。D－SOAPの結果、摩耗により発生する鉄が検出されています。フェログラフィーの結果は良好です。フェログラフィーの結果、異常摩耗の早期発見パラメータであるIs値がの乗と良好の範囲にあることから、潤滑状態は正常と判断します。
報告№109-09136 | 分析№109-001160 | 114-000943 | 作動油分析の結果、は良好の範囲にあることから、作動油は継続使用可能な状態にあると判断します。但し、SOAPの結果、新油値に比較して油の添加剤成分であるリン、亜鉛が減少していることから、添加剤が消耗していると思われます。添加剤が消耗して基油の劣化に進展することが懸念されます。対象設備は継続使用可能な状態にあると判断します。但し、異常摩耗の早期発見パラメータであるフェログラフィーのIs値がとやや高く、摩耗粒子の形態観察で潤滑状態が正常な場合に発生する摩耗粒子、局部的に高圧・高温となる場合に発生するフリクションポリマが比較的多く観察されています。シリンダ摺動面やポンプ内部では、局部的に高圧・高温の部分があり、やや厳しい摩耗状態であると推定されます。定期的な分析今後懸念される摩耗の進行を監視するため、定期的に分析を実施することを推奨します。
報告№109-09136 報告№112-00091 | 分析№109-001160 分析№112-000267 | 112-000267 | 潤滑油は継続使用可能な状態にあると判断します。粘度、全酸価、IR、RBOTの各データは良好でした。油の余寿命は、使用油の使用期間または使用時間が不明であったため、ご依頼の油の余寿命に関する検討は行えませんでした。ただし、分析の結果で新油値がminであったことから、使用期間を仮にヶ月間と仮定すれば余寿命は十二分にあると言えます。可能であれば、使用期間、あるいは使用時間の情報をご提供下さい。水分は良好でした。
報告№109-09094 報告№109-09094 | 分析№109-000919 分析№109-000920 | 109-000920 | 分析の結果、全てのデータが良好であることから、このグリースは継続使用可能と判断します。特性低下全ての項目が良好の範囲にあったことから、特性低下は認められず良好と判断します。ちょう度は良好と判断します。ちょう度はと当社推奨の管理限界値であるから以内にあり、良好と判断します。滴点は良好と判断します。滴点はと新グリース値に比較して変化はなく、良好と判断します。全酸価は良好と判断します。全酸価はmgKOH/gと新グリース値.mgKOH/gに比較して高い値であるものの、有機物・有機化合物の結果、油劣化の兆候を示すカルボン酸の吸収が確認されていないことから、良好と判断します。有機物・有機化合物の結果、良好と判断します。有機物・有機化合物の結果、油劣化の兆候を示すカルボン酸の吸収が確認されていないことから、良好と判断します。
報告№103-0194 報告№103-0194 | 分析№103-01705 分析№103-01705 | 103-01705 | 分析の結果、を示す、粘度、水分、全酸価の各データが当社推奨の管理限界値内にあり、且つ、潤滑油の劣化を知るために行う赤外線吸収スペクトル法の結果が新油に比較して変化がないことから、この油は継続使用可能な状態にあると判断します。機器の潤滑状態減少率の推定本試料油は、油清浄機が設置されている油槽であるため、油中の粒子が除去されていますので、診断は油清浄機による減少率を考慮して潤滑状態を解析する必要があります。今回の解析は、別添資料油中摩耗粒子の平衡濃度に示すように十分に濾過時間が経過し、油中粒子が飽和状態になっていると仮定しています。油清浄機による油中の摩耗粒子の減少率は油清浄機の入口と出口の汚染度を評価し、その結果から求めますが、今回は油清浄機の入口側と同じと判断される主油タンクから採取した試料がありませんので、減少率を、一般的に良好な濾過率とされる.と仮定し解析しました。濾過率を考慮した減少率は油清浄機の吐出量と総油量との比から換算します。本機の油清浄機の吐出量は毎時L、設備油量はLですので減少率は.となります。これにより、油清浄機による粒子の減少率は、時間で％であることがわかります。減少率から求めた平衡濃度油がパスして増加する粒子数は、今回計数汚染度の～μmレンジですと個/mlの％の個/mlとなります。更に、この発生粒子数から平衡濃度を計算します。平衡濃度は下式により求めます。平衡濃度＝発生粒子数／減少率・式油清浄機が設置されていない場合の減少率を.とすると平衡濃度は個/mlとなります。このことから分かるように、本試料油中の汚染度は、油清浄機が設置されていることでNAS級となっていますが、油清浄機がないと仮定した場合、計算により求めたように～μmレンジの汚染度はNAS級以上の汚染状態になる可能性を示唆するものととらえる事が出来ます。他のレンジを同様に計算すると以下のようになり、NAS級以上となります。～～～～以上等級級以上油清浄機が想定どおりの性能を発揮できていたとすると、その油清浄機がなかったとした場合、上記のとおりNAS級以上の汚染された状態になることが推定されました。推奨する対応方法今回、分析により観察されている油中夾雑物は、若干の摩耗粒子と外部混入による赤錆や、砂等の異物が見られることから、潤滑状態は比較的良好な状態にあると判断します。本解析は減少率を仮定して進めておりますので、今後は、油清浄機出口からの採油に加え、油清浄機入口からも採油を実施し、変動する減少率を評価し、管理されることを推奨します。尚、試料油中には、外部から混入した鉄錆が多く見られており、採油箇所が適正でなかった可能性がありますので、当社営業担当者にご相談下さい。
報告№111-00058 報告№111-00058 | 分析№111-000385 分析№111-000385 | 111-000385 | 有機物・有機化合物試験で検出されたピークには新グリースと異なるピークが検出されました。IRの結果で新グリースと異なるピークが検出されたことから、グリース名が違うか、或いは、異種グリースが混入した可能性が考えられますので、確認する必要があります。≪状態監視とパラメータ≫分析の目的および各分析のパラメータは以下の通りです。特性低下目的：グリースの分析結果から、グリースの物理的性状や劣化傾向などを確認する。全酸価JISK赤外線吸収スペクトルJISKちょう度JISK滴点JISK摩耗目的：グリース中の摩耗粒子を分析する事により、回転・摺動部の潤滑状態、摩耗劣化の程度、余寿命などを解析する。摩耗診断電子顕微鏡観察JISKX線マイクロアナリシス油中金属濃度JISK≪分析結果≫特性低下全酸価：良好全酸価.mgKOH/gは新油値の.mgKOH/g以内にあることから問題は無いと判断します。赤外線吸収スペクトル：良好ちょう度：良好ちょう度値はと当社推奨の管理限界値であるから以内に留まっています。滴点：良好滴点はと新油値のに比較し高いものの、ちょう度が良好の範囲にあり、かつ、有機物・有機化合物試験の結果で油劣化の兆候を示すカルボン酸の吸収が見られないことから、問題は無いと判断します。摩耗摩耗診断電子顕微鏡観察・X線マイクロアナリシス：今回は実施していません。油中金属濃度：今回は実施していません。
報告№5317 | 分析№98-02395 分析№ | 9802395 | ちょう度は、と新グリース値のに比較して、％大きな値となっており、軟化していることが判りました。異種油が混入した可能性が考えられます。滴点は、本試料に流動性があり、測定できませんでした。以上のことから、異種油が混入した可能性が考えられました。機器の潤滑状態SOAPの結果、鉛がppm検出され、摩耗により発生した鉄がppm、ニッケルがppm検出されました。外部から混入したと思われるモリブデンが、ナトリウムがppm、マグネシウムがppm、アルミニウムがppm、ケイ素がppm検出されました。D－SOAPの結果、摩耗により発生した鉄がppm検出され、外部から混入した夾雑物と思われるモリブデンがppm、ナトリウムがppm、カルシウムがppm検出されました。非常に多く検出されたモリブデンは、モリギヤ等のモリブデンを多く含む潤滑剤が混入したものと推定されました。フェログラフィーの結果、μm以下の切削粒子と呼ぶ鉄系粒子が支配的であり、硬い異物噛み込みやギヤの片当たり等の原因で、ギヤ歯面間で切削的な摩耗が発生していると推定されました。また、D－SOAPで鉄が多く検出されており、鉄を使用した部分に摩耗が発生していることからもギヤ歯面の摩耗が発生していることが推定されました。したがって、ギヤの寿命延長のためには一度ギヤを洗浄し、新しいグリースを塗布されることを推奨します。また、ギヤ歯面の片当たりの有無を確認されることを併せて推奨する。
報告№109-09136 報告№110-00590 | 分析№109-001160 分析№110-002598 | 110-002598 | 前回に比較してSOAP／D－SOAPの結果で、鉄および錫濃度に大きな変化はなく、異常摩耗の早期発見パラメータであるフェログラフィーのIs値がのマイナス乗と良好でした。前回に比較して計数汚染度はNAS級からNAS級にランク減少し、良好でした。前回同様に粘度、水分、全酸価、IR、RBOTの各データは良好でした。分析結果は良好と判断します。粘度粘度はmm/sと新油値mm/sに比較して、粘度変化率は-％で、当社推奨の管理限界値である±％以内にあり、良好と判断します。水分はppmと当社推奨の管理限界値の以下であり、良好と判断します。全酸価全酸価は.mgKOH/gと新油値.mgKOH/gに比較して変化はなく、良好と判断します。IRIRの結果、油劣化の兆候を示すカルボン酸の吸収が確認されていないことから、良好と判断します。RBOTRBOTはminと当社推奨の管理限界値のmin以上であり、良好と判断します。は良好と判断します。計数汚染度計数汚染度はNAS級と当社推奨の管理限界値のNAS級以内であり、良好と判断します。重量汚染度は.mg/mlと当社推奨の管理限界値のmg/ml以内であり、良好と判断します。機器の潤滑状態機器の潤滑状態は正常と判断します。SOAPSOAPの結果、銅がppm、軸受の摩耗を示す錫がppm、油の添加剤成分であるバリウムがppm、外部から混入したと思われるケイ素が検出されました。D－SOAPD－SOAPの結果、銅、軸受の摩耗を示す錫が共に、外部から混入したと思われるカルシウム、ナトリウムが共に検出されました。フェログラフィー異常摩耗の早期発見パラメータであるフェログラフィーのIs値がのマイナス乗と良好の範囲にあり、潤滑状態は正常と判断します。潤滑油および軸受は継続使用可能な状態にあると判断します。
報告№105-0386 報告№105-0386 | 分析№105-02569 分析№105-02569 | 105-02569 | 分析の結果、全てのデータが良好であることから、この油は継続使用可能であり、潤滑状態も正常と判断します。は良好と判断します。粘度は良好と判断します。粘度はmm/sと新油値mm/sに比較して、粘度変化率は.％で、当社推奨の管理限界値である±％以内にあり、良好と判断します。水分は良好と判断します。水分はppmと当社推奨の管理限界値の以下であり、良好と判断します。全酸価は良好と判断します。全酸価は.mgKOH/gと新油値.mgKOH/g以内にあり、良好と判断します。IRの結果、良好と判断します。IRの結果、油劣化の兆候を示すカルボン酸の吸収が確認されていないことから、良好と判断します。は良好と判断します。計数汚染度は良好と判断します。計数汚染度はNAS級と当社推奨の管理限界値のNAS級以内であり、良好と判断します。重量汚染度は良好と判断します。重量汚染度は.mg/mlと当社推奨の管理限界値のmg/ml以内であり、良好と判断します。機器の潤滑状態機器の潤滑状態は正常と判断します。SOAPの結果は良好です。SOAPの結果、軸受の摩耗を示す錫は検出されず、良好と判断します。D－SOAPの結果、軸受の摩耗を示す錫が検出されました。D－SOAPの結果、軸受の摩耗を示す錫が、外部から混入したカルシウムが、ナトリウムが検出されました。フェログラフィーの結果は良好です。異常摩耗の早期発見パラメータであるフェログラフィーのIs値が.と良好の範囲にあり、潤滑状態は良好と判断します。
報告№104-4023 報告№104-4023 | 分析№104-01226 分析№104-01226 | 104-01226 | 本トライボ診断は、今年月日～月日にフラッシングを計画している定期点検前の機器の潤滑状態を把握することを目的としました。摩耗の発生状況分析の結果、ラビリンスや軸受支持部等の鉄系材料同士が接触しやすい箇所からの摩耗発生が確認されました。機器の潤滑状態本設備のような精密な油濾過システムが設置されている場合、発生した摩耗粒子の多くが濾過機で捕捉され、汚染度やを評価するために実施したSOAP／D－SOAP及びフェログラフィーが低い値を示し、実際の摩耗状態を示していないことが想定されます。減少率本試料油は、油濾過システムが設置されている油槽であるため、油中の粒子が除去されていますので、診断は油濾過システムによる減少率を考慮して潤滑状態を解析する必要があります。今回の解析は、別添資料油中摩耗粒子の平衡濃度に示すように十分に濾過時間が経過し、油中粒子が飽和状態になっていると仮定しています。油濾過システムによる油中の摩耗粒子の減少率は濾過システムの入口と出口の汚染染度を評価し、その結果から求めます。しかし、今回は、本データを入口として考えた場合、出口から採取した試料がないことになりますので、現状の濾過機による減少率を求めることが出来ません。今回の減少率を.と仮定して解析を行いました。粒子飽和濃度油濾過システムによりパスで％の粒子が減少するとした場合、油がパスして増加する粒子数は、今回計数汚染度の～μmレンジですと個/mlの％の個/mlとなります。更に、この発生粒子数から平衡濃度を計算します。平衡濃度は下式により求めます。平衡濃度＝発生粒子数／減少率・式油清浄器が設置されていない場合の減少率を.とすると平衡濃度は個/mlとなります。このことから分かるように、本試料油中の汚染度は、油濾過システムが設置されていることでNAS級となっていますが、油濾過システムがないと仮定した場合、計算により求めたように濾過による減少率を％と仮定した場合の汚染度は、～μmレンジがNAS級以上の汚染状態になる可能性を示唆するものととらえる事が出来ます。他のレンジを同様に計算すると以下のようになり、NAS級以上となります。～～～～以上等級級以上今後の提案フェログラフィーの結果、油中汚染度は低いものの、観察されている摩耗粒子は、ラビリンスや軸受支持部等の鉄系材料同士が接触しやすい箇所の摩耗により発生したと思われる鉄系摩耗粒子が比較的多く確認されています。この摩耗がラビリンスに発生していたとすれば、軸の変位がやや大きくなっていることを示すものとも考えられます。ラビリンスが摩耗していた場合、その影響でメタルにも摩耗が進展することが懸念されますので、次回点検時には、軸受摺動面の点検に加えて、ラビリンスと主軸との接触の有無や軸受台金支持部等の摩耗状況を詳細に確認されることを推奨します。又、精密な濾過システムが設置されている機器の潤滑状態を評価するためには、濾過システムの濾過効率を確認する必要がありますので、この場合は濾過システム入口側と出口側の配管から採油を実施し、このサンプル油の分析結果から濾過効率を確認されることを推奨します。尚、を示す粘度、水分、全酸価、IRの各データは全て良好の範囲にあり、本試料油は継続使用可能と判断します。但し、今後潤滑油の交換時期を精確に判断するためには、新油データが必要ですので、是非貴発電所で使用している新油をご提供下さい。
報告№109-09136 報告№110-00054 | 分析№109-001160 分析№110-000181 | 110-000181 | IRを除く項目は良好でした。IRの結果でIRチャートに示すように新油と異なるピークが確認されました。異種油の混入、或いは、油名が違う可能性があります。結論酸化劣化の進行は確認されなかったことから、潤滑油は継続使用可能な状態にあると判断しますが、以下の対策が必要です。異種油の混入、或いは、油名が違う可能性がありますので、再度ご確認下さい。
報告№109-09136 報告№110-00450 | 分析№109-001160 分析№110-002029 | 110-002029 | TS－投与後・浄油中の試料油を分析した結果、前回にに比較して水分は大きな変化はありませんでした。計数汚染度はNAS級からNAS級にランク減少し、重量汚染度は.mg/mlから.mg/mlに減少していました。分析の結果、浄油の効果が確認されました。
報告№108-0411 報告№110-00769 | 分析№108-02744 分析№110-003706 | 110-003706 | は、油の粘度変化率、油中のスラッジの発生量などを判断パラメータに、粘度、全酸価、IR、RBOTで評価します。分析の結果、油の粘性を示す粘度は、新油値のmm/sに比較して粘度変化率が-.％のmm/sとほぼ変化はなく、また油中のスラッジの発生量を示す全酸価は、新油値の.mgKOH/gに対して.mgKOH/gでほぼ変化が見られず劣化は確認されていない。さらにはIRの結果でも油が劣化した場合に発生するカルボン酸の発生も確認されず、酸化防止剤の残存量を示すRBOTは、限界値minに比較して、十分に残量があるminであった。以上のように、の健全性を示す各パラメータは全て良好であり、潤滑油の劣化は確認されませんでした。汚染度油中の水分を計測した結果、水分はppmと新油と同等であり、継続使用可能な状態にあることが確認されました。潤滑油は継続使用可能な状態にあると判断します。
報告№109-09094 報告№110-00147 | 分析№109-000894 分析№110-000550 | 110-000550 | は良好と判断します。尚、RBOTがminと新油値のminに比較してmin減少していました。このまま継続使用した場合、この減少傾向から限界値に到達するのは、別紙図RBOTの減少傾向に示すように年月と推定されました。残りの継続使用期間は、約ヶ月であると予測されます。潤滑油は継続使用可能な状態にありますが、残りの継続使用期間が約ヶ月と次回定検からヶ月後に更油が必要になりますので、次回定検時には更油が必要になると推定されます。≪状態監視とパラメータ≫分析の目的および各分析のパラメータは以下の通りです。特性低下目的：油の分析結果から、や劣化傾向ならびに添加剤の消耗程度、残存寿命などを確認する。粘度JISK全酸価JISK赤外線吸収スペクトルJISK酸化安定度試験JISK汚染目的：油の分析結果から、砂塵あるいは水・異種油などによるや、異物混入の有無を確認する。水分JISK計数汚染度JISB重量汚染度JISB光学顕微鏡観察摩耗目的：油中の摩耗粒子を分析する事により、回転・摺動部の潤滑状態、摩耗劣化の程度、余寿命などを解析する。摩耗診断電子顕微鏡観察JISKX線マイクロアナリシス油中金属濃度）JISK≪分析結果≫特性低下粘度：良好粘度値mm/sの新油値mm/sに対する変化率は-.％であり、当社推奨の管理限界値±％以内に留まっています。全酸価：良好全酸価.mgKOH/gは新油値の.mgKOH/g以内にあることから問題は無いと判断します。赤外線吸収スペクトル：良好酸化安定度試験：良好酸化安定度試験の結果、数値minは当社推奨の管理限界値min以上に留まっており、現時点での使用は可能と判断します。汚染水分：良好水分値ppmは当社推奨の管理限界値以内に留まっています。計数汚染度：今回は実施していません。重量汚染度：今回は実施していません。光学顕微鏡観察：今回は実施していません。摩耗摩耗診断電子顕微鏡観察・X線マイクロアナリシス：今回は実施していません。油中金属濃度：今回は実施していません。
報告№105-6050 報告№105-5049 | 分析№105-01529 分析№105-02297 | 105-02297 | 初期試験を実施した結果、初期のなじみ摩耗が発生していたと考えられます。今回のようになじみ過程でシビア粒子が観察された場合は、なじみ過程が正常に終了していない場合があり、異常摩耗に進展することも懸念しなければなりません。なじみ過程が正常な状態で終了した場合、シビア粒子は観察される事が少なく、従って、今回のなじみ過程では、局部的な金属接触がごく一部で発生したと考えられます。この接触が、既に正常な状態に推移しているか、或いは、進行しているのかを確認するためには、～ヶ月後に回目の初期試験を実施されることを推奨します。一方、SOAPで銅がppm検出されました。銅は、現在のところ微量であり継続使用可能な状態にあると判断できますが、銅が検出された原因は、冷却水用配管等の銅を使用している箇所の摩耗が発生していると考えられます。仮に冷却水用配管の摩耗であった場合、配管取付部に緩みが生じている場合も考えられます。緩みが生じたことで配管が振動し、継手部がはずれたり、銅配管に亀裂が生じるなど、冷却水の混入に至るケースもありますので、今後は銅濃度の監視と共に、水分濃度を監視する必要があります。これらのことは、異常摩耗の早期発見パラメータであるフェログラフィーのIs値がと良好の範囲にあるものの、摩耗粒子形態観察の結果、金属接触が厳しい場合に発生するシビア粒子、外部から混入した鉄錆、砂が観察されたこと以上のことから判断しました。
報告№109-09136 報告№113-00304 | 分析№109-001160 分析№113-001244 | 113-001244 | 油の劣化は確認されず、汚染度も良好な範囲にあることから、継続使用可能な状態にあると判断します。軸受は継続使用可能な状態にあると判断します。但し、将来的な摩耗進行の有無を確認するためにも傾向監視を継続することが有効です。定期的な分析今後懸念される疲労摩耗の進行を監視するため、定期的に分析を実施することを推奨します。はフェログラフィーおよびSOAP/D-SOAPの結果から総合的に判断した結果、継続使用は可能ですが、今後の機器の機能を確認するためにも傾向管理が有用と考えます。フェログラフィー【定量分析：Is値】Is値は異常摩耗の早期発見パラメータのつで、摩耗程度を定量化するために用います。前回に比較してIs値はの乗から乗に低下し、低い値でした。フェログラフィー【定性分析：摩耗粒子および摩耗形態観察】分析結果から比較的多く観察された摩耗粒子は、以下の通りでした。疲労摩耗粒子・繰返し応力を受けて発生。Iカップリング発光分光分析【SOAP／D-SOAP】検出された金属元素から発生箇所を推定すると、以下の通りでした。鉄、銅、ニッケル、錫、亜鉛・軸受等リン・添加剤カルシウム、アルミニウム、ケイ素、ナトリウム・外部混入異物前回に比較して計数汚染度はNAS級からNAS級にランク低下し、当社推奨の管理限界値以下であり、良好でした。前回同様に、粘度、水分、酸価、IRの各データは良好でした。
報告№103-0288 報告№103-0288 | 分析№103-02982 分析№103-02982 | 103-02982 | トライボ診断の結果、軸受の摩耗が僅かにみられるものの、軸受状態、潤滑油ともに正常であり、継続使用は可能と判断します。但し、外部から混入した異物がやや多く見られたことから、採油時にドレン配管に堆積していた汚染物を採取した可能性があります。次回の採油時には、このようなドレン配管内の汚染の影響を少なくするため、採油時の排油量を増やすことを推奨します。尚、採油時の留意点についてのお問い合わせは当社営業担当へご連絡下さい。粘度は良好と判断します。粘度はmm/sと新油値mm/sに比較して、粘度変化率は-％で、当社推奨の管理目安である±％以内にあり、良好と判断します。水分は良好と判断します。水分は.ppmと当社推奨の管理目安の以下であり、良好と判断します。全酸価は良好と判断します。全酸価は.mgKOH/gと新油値.mgKOH/gに比較して、変化はなく、良好と判断します。IRの結果、、良好と判断します。IRの結果、カルボン酸の吸収は確認されていないことから、良好と判断します。RBOTの結果、良好と判断します。RBOTはminと当社推奨の管理目安のmin以上であり、良好と判断します。計数汚染度がNAS級とやや高い値でした。計数汚染度はNAS級と当社推奨の管理限界値NAS級以内にあるものの、やや高い値でした。粒子分布を詳細に見ると、～μmの粒子が多いことが判りました。重量汚染度は良好と判断します。重量汚染度は.mg/mlと当社推奨の管理限界値mg/ml以下であり、良好と判断します。機器の潤滑状態SOAPの結果は良好です。SOAPの結果、油の添加剤成分であるリンがppm、バリウムがppm検出されました。D－SOAPで軸受の摩耗を示す錫が検出されました。鉄が、軸受の摩耗を示す錫は、カルシウム、バリウムが検出されました。フェログラフィーの結果、赤錆が多く観察されました。摩耗粒子形態観察の結果、外部から混入、または、内部で発生した鉄錆が多く観察されました。これらの異物は、通常運転中に外部から混入する可能性が小さいため、今回の採油箇所がドレンバルブであることから、ドレンバルブに残留していたものを採油した可能性が高いと考えられます。今後、採油を実施される場合は、今回のような影響を避けるために、運転中及び停止直後に油層中層部から直接採油を実施されることを推奨します。
報告№109-09048 報告№109-09048 | 分析№109-000495 分析№109-000495 | 109-000495 | 考察目次水分の増加汚染度の評価結果機器の潤滑状態摩耗形態について対処方法について次回診断の推奨について内容水分の増加水分はppmと当社推奨の管理限界値を超えています。発錆予防のため、更油を推奨します。粘度は良好と判断します。粘度は.mm/sと新油値mm/sに比較して、粘度変化率は-.％で、当社推奨の管理限界値である±％以内にあり、良好と判断します。水分は当社推奨の管理限界値を超えています。水分は.と当社推奨の管理限界値のを超えています。全酸価は良好と判断します。全酸価はmgKOH/gと新油値mgKOH/gに比較して高いものの、IRの結果、油劣化の兆候を示すカルボン酸の吸収が確認されていないことから、良好と判断します。全塩基価は良好と判断します。全塩基価はmgKOH/gと新油値mgKOH/gに比較して低いものの、良好と判断します。IRの結果、良好と判断します。IRの結果、油劣化の兆候を示すカルボン酸の吸収が確認されていないことから、良好と判断します。汚染度の評価結果計数汚染度は比較的清浄な状態にあると判断します。計数汚染度はNAS級となっています。計数汚染度はNAS級となっています。重量汚染度はmg/mlとなっています。重量汚染度はmg/mlとなっています。粒度分布は以下の通りです。粒度分布は.μmにピークが確認されています。機器の潤滑状態潤滑状態本試料は、潤滑油の分析結果から、精密な濾過により継続使用が可能であると判断します。 これは、図に示すようにシリンダ及びピストンリング、またクランクメタル等で発生している摩耗が、マイルド摩耗と呼ばれる正常な摩耗であることが確認されたことによります。マイルド摩耗は、機械が正常な摩耗をしている場合に発生するもので、金属がマイルドに擦られることにより金属表面に摩耗が極めて少ない特殊な表面層が形成され、摩擦表面は平滑な状態となるもので、この状態が安定である限り摩耗状態は正常であり発生する摩耗粒子は少ないことが分かっています。正常な摩耗とはいえ、油中金属濃度で鉄および錫が検出されており、この状況が連続的に発生している場合、摩耗が徐々に進展することにより各摺動面でギャップが増大し、油膜が正常に保持できにくくなり、厳しい摩耗状態に進展することが考えられます。対処方法について今後の対策は、大別して比較的短期日に実施する更油または油濾過が挙げられます。油濾過などにより汚染状態を改善し、摩耗粒子により二次的に発生する摩耗を予防するとともに、定期的な分析により摩耗の発生状況を確認することを推奨します。精密な濾過とは、汚染度等級でNAS級以上の清浄度を可能とする性能を持つ濾過装置による濾過を示します。次回診断の推奨について本機関の潤滑部は、精密な濾過により継続使用が可能な状況ですので、これらの対策を実施された場合は、その直後に今回と同様の分析を実施し、今後傾向管理をするための初期値を取ることを推奨します。初期値を取った後の分析周期は、ヶ月後、ヶ月後、年後とし、良好な状態が継続していることが確認できたら、年目以降は年に度程度とされることを推奨します。なお、濾過ができない場合は、分析項目は今回同様とし、分析周期を短周期にされることを推奨します。分析周期は、運転状況により検討する必要があります。また、理論的に採油周期を検討する必要がありますので、油の循環の有無および循環量、機関の回転数をお知らせ下さい。
報告№109-09136 報告№113-00240 | 分析№109-001160 分析№113-000911 | 113-000911 | 分析の結果、水分は当社推奨の管理限界値以下であるものの、酸価は.mgKOH/gと新油値の.mgKOH/gに比較してやや高く、IRの結果でcm-付近に油劣化の兆候を示すカルボン酸の吸収ピークが確認されたことから、油は劣化していることが分かりました。に示す対策を推奨します。更油油が劣化した場合、油中の酸成分により金属表面が腐食して腐食摩耗に進展することがあるため、更油を推奨します。分析結果水分は良好でした。酸価・IR酸価は.mgKOH/gと新油値の.mgKOH/gに比較して高く、IRの結果でcm-付近に油劣化の兆候を示すカルボン酸の吸収ピークが確認されました。
報告№102-5005 | 分析№102-02137 | 102-02137 | 分析の結果、軸受は継続使用可能な状態にあると判断します。但し、幅振数μmのフレッティングと異物の混入が確認されており、いずれも軸受の摩耗の原因になるため、定期的に分析を実施し、摩耗の進行状況を確認されることを推奨します。次回分析実施時期は、運転時間が時間以上経過すれば可能ですので、早めに再分析を実施されることを推奨します。それは、SOAP／D－SOAPでメタルの主成分である錫が検出された量が微量であるものの、計数汚染度がNAS級と当社推奨の管理限界値に到達し、更に、フェログラフィーの異常摩耗の早期発見パラメータであるIs値がの乗と高い値を示し、摩耗粒子の形態観察の結果、フレッティングにより発生した赤錆と外部から混入した鉄錆、砂等の異物が観察されたことから判断しました。尚、を示す粘度、水分、全酸価、IRの各データが良好であることから、この油は継続使用可能と判断します。
報告№109-09255 報告№109-09255 | 分析№109-002404 分析№109-002404 | 109-002404 | 結論現在のところ、シリンダおよびピストンリング、クランクメタル等は正常な摩耗の範囲にあり、継続使用可能と判断します。尚、使用油に異種油が混入していた可能性や油名称が異なる可能性が考えられますので、今一度、油名称の確認をお願い致します。特性低下分析結果は、全項目が良好の範囲にありました。したがって、油の特性低下は認められず良好と判断します。粘度粘度は.mm/sと新油値.mm/sに対する粘度変化率が-％でした。粘度変化率の推奨管理限界値は、±％以内となっていますが、今回の結果はこの範囲内にあることから、良好と判断します。全酸価全酸価はmgKOH/gと新油値mgKOH/gに比較して高くなっているものの、今回の分析結果には劣化の兆候として現れる有機物・有機化合物が確認されていないことから、良好と判断します。酸化安定度酸化安定度は、新油値と比較して十分に残存していることが必要ですが、今回の残存率は新油の％となっており、当社推奨の管理限界値の％以上であったことから、良好と判断します。汚染水分による汚染は確認されず、良好と判断します。水分濃度は、当社推奨の管理限界値の以下のppmであり、良好と判断します。摩耗潤滑状態は正常と判断します。異常摩耗の早期発見パラメータであるフェログラフィーのIs値がの乗とやや高いものの、摩耗粒子の形態観察の結果、マイルドな摩耗により発生するμm以下の鉄系摩耗粒子が観察されました。
報告№107-6588 報告№107-0508 | 分析№107-02904 分析№107-02982 | 107-02982 | 定期点検時に更油を実施した。その際に、TS－を％投与した。トライボ診断を実施し、、汚染度、潤滑状態、泡立ち性能を確認する。分析の結果、摩耗粒子の形態観察で金属接触が厳しい場合に発生するシビア粒子がやや多く観察されたことから、軸受摺動面ではメタルヒートランによるなじみ過程で発生したと思われるなじみ摩耗が発生したと思われます。なじみ摩耗は、比較的短時間でなくなり、その後は摩耗がほとんど発生しない安定状態に移行しますが、安定状態に移行せず、そのまま厳しい摩耗状態が続く場合もありますので、ヶ月後に再度分析を実施し、その確認をされるよう推奨します。尚、泡立ち試験の結果、シーケンスⅠ・Ⅱ・Ⅲ共に、一般的な新油値に比較して変化はなく、かつ、全てのシーケンスで泡安定度がmlとなっており、消泡性能が保持されていることが確認でき、継続使用可能な状態にあると判断します。これらのことは、異常摩耗の早期発見パラメータであるフェログラフィーのIs値がのマイナス乗と良好の範囲にあるものの、摩耗粒子形態観察の結果、金属接触が厳しい場合に発生するシビア粒子がやや多く観察されたこと以上のことから判断しました。
報告№108-0208 報告№108-0208 | 分析№108-01528 分析№108-01528 | 108-01528 | 、汚染度、軸受の潤滑状態を確認する。分析の結果、計数汚染度がNAS級と当社推奨の管理限界値内にあるものの、やや高い値でした。また、異常摩耗の早期発見パラメータであるフェログラフィーのIs値がやや高いの乗となっていました。摩耗粒子の形態観察で異物の噛み込みにより発生する切削粒子、局部的に高圧・高温となる場合に発生するフリクションポリマが多く観察され、フィルタ表面の異物を観察した結果、金属片、砂等が観察されました。更にSOAPでケイ素、SOAP／D－SOAPで鉄が検出されたことから、汚染度が高い要因は、摩耗と採油の影響によるものと考えられました。今回の採油は対象設備の停止中に排油口から採油を実施しているため、これらの異物は、排油口配管内部に残留していた汚染物が検出された可能性が高いと思われます。観察された摩耗粒子の形態は切削摩耗であり、異物が混入していない状態に比較して、摩耗進行速度が速く注意が必要です。転がり軸受の場合、分の程度に寿命が低下することが知られています。今後、更に摩耗が進行し、転がり軸受の寿命の指標となるフレーキングに進展することが懸念されるため、油槽内を清掃されることを推奨します。一般に、潤滑油中からケイ素が検出された場合の原因として、油の消泡剤として使用されるシリコン系の添加剤が検出されるフェログラフィーおよびフィルタ表面の異物観察で砂が多く観察されるシリコングリースをシール部に塗布している場合、このシリコングリースが潤滑油に混入しているなどが挙げられますが、今回の原因は、フィルタ表面の異物観察で砂が多く観察されたことから、の可能性が考えられました。およびについては、分析結果では確認することが出来ませんので、原因を絞込むため、消泡剤の投与をしていないか、また、シリコングリースを使用している箇所があるかについてご確認下さい。一方、を示す粘度、水分、全酸価、IR、RBOTの各データは良好の範囲にあることから、この油は継続使用可能と判断します。尚、上述しましたように、今回の採油は停止中の採油であるため、運転中の採油に比較して汚染度は高目に出ている可能性があります。採油は、粒子の沈降の影響を少なくすることが重要であり、そのため油中粒子が均一な分散状態で実施されることを併せて推奨します。
報告№109-09136 報告№112-00710 | 分析№109-001160 分析№112-003273 | 112-003273 | 潤滑油分析の結果、汚染度が管理基準の級に到達していました。油中金属成分の分析では、メタル主成分の錫が検出されたことから、軸受メタルが若干摩耗していることがわかります。軸受は、現時点で継続使用に支障はないと思われますが、特にスラストメタルは汚染の影響を受けやすいことから、汚染度が高い事により摩耗が更に進展することも予想されます。従って、早い段階で油を更油するか、或いは濾過を行うかでNAS級よりも清浄な状態にすることを強く推奨します。軸受現時点で、軸受は継続使用可能な状態にあると判断します。但し、将来的な摩耗進行を予防するため油を清浄にすることと、傾向監視により摩耗の進行を監視を継続することを推奨します。更油または濾過油中の汚染度が高いことから、摩耗粒子や異物等が軸受軌道面に噛み込むことによる摩耗の進行が懸念されるため、更油または、濾過を推奨します。再分析切削摩耗、凝着摩耗の進行を監視するため、ヶ月以内に回目の初期試験を実施し、分析データによる摩耗の進行状況を確認することを推奨します。軸受の摩耗状態フェログラフィーおよびSOAP/D-SOAPのデータから総合的に解析した結果、軸受は健全であり、継続使用可能と評価できますが、引続き軸受の機能が保持されていることを確認するためにも、潤滑油診断による傾向管理が有用と考えます。フェログラフィー【定量分析：Is値】Is値は異常摩耗の早期発見パラメータのつで、摩耗程度を定量化するために用います。今回のIs値はの乗と、高い値でした。フェログラフィー【定性分析：摩耗粒子および摩耗形態観察】分析結果から比較的多く観察された摩耗粒子は、以下の通りでした。正常な摩耗粒子・潤滑状態が正常なマイルド摩耗により発生。切削粒子・異物や金属表面の微小突起による切削摩耗により発生。シビア粒子、銅系シビア粒子・潤滑状態がやや厳しい凝着摩耗により発生。金属潤滑部が局部的に油膜切れを起していると考えられます。観察された摩耗粒子の中でも、切削粒子、シビア粒子は、注意が必要です。切削摩耗は、他の摩耗形態に比較して摩耗進行速度が速く注意が必要で、定期的なトライボ診断による状態監視が必要と考えます。切削摩耗の原因となる混入異物が残留している場合、この異物により切削摩耗が継続して発生する可能性があります。シビア粒子は、凝着摩耗に分類されます。この摩耗粒子は、摺動面で凝着、破断を繰り返し、この過程で生じる移着粒子が成長して摩耗粒子となります。そのため、摺動面では局部的に油膜切れが発生していることを示しています。この状態が継続した場合、摩耗粒子のサイズは徐々に大型化していき、最終的には軸受の損傷に至る場合があります。Iカップリング発光分光分析【SOAP/D-SOAP】検出された金属元素から発生箇所を推定すると、以下の通りでした。鉄、鉛、銅、アンチモン、錫、亜鉛・軸受等カルシウム、アルミニウムナトリウム、マグネシウム・外部混入異物計数汚染度はNAS級と、管理限界値に到達していました。フィルタ表面の異物観察で金属片、鉄錆、砂等が観察されたことから、汚染度が高い要因は、摩耗と外部混入異物の影響と思われます。IRのデータは良好でした。
報告№104-0020 | 分析№104-00219 | 104-00219 | 昨年月に更油してからヶ月経過後の潤滑状態を調べる目的でトライボ診断を実施しました。診断の結果、ベアリングの摩耗は若干発生していますが、使用可能な状態にあると判断します。これらのことは、以下の分析結果から判断しました。計数汚染度が前回のNAS級からNAS級に増加しているが良好の範囲にあることD-SOAPの鉄濃度がと低いレベルにあること異常摩耗の早期発見パラメータであるフェログラフィーのIs値が、.と良好の範囲にあること
報告№108-0411 報告№110-00468 | 分析№108-02744 分析№110-002111 | 110-002111 | 金属元素と濃度の分析は、試料油を以上の高温で発光させ、その光を分光器で分光し、分光によって得られた光の強度と金属固有の波長とから元素を特定するIカップリング発光分光分析法を用います。また摩耗状態は、SOAP法により求めた金属成分と濃度にフェログラフィー法による摩耗粒子分析とを加味して総合的に評価しますが、摩擦面の摩耗機構と摩耗状態の判断は摩耗粒子の形態と、異常摩耗の早期発見パラメータであるIs値により判断します。Iカップリング発光分光分析供試のタービン油を分析した結果、SOAP／D－SOAPで鉄、鉛、銅、錫、リン、亜鉛、カルシウム、バリウム、アルミニウム、ケイ素、ナトリウムが検出されました。これらの検出された金属元素から発生箇所を推定すると鉄、鉛、銅、錫・軸受等リン、亜鉛、カルシウム、バリウム、アルミニウム、ケイ素、ナトリウム・外部混入異物であると思われます。このうち、機械部品が摩耗したと思われる元素はのグループです。ケイ素の検出SOAPでケイ素がppm検出されました。一般に、潤滑油中からケイ素が検出された場合の原因として、シリコン油或いは、シリコン系の添加剤が検出されるフェログラフィーおよびフィルタ表面の異物観察で砂が多く観察されて検出されるシリコングリースをシール部に塗布している場合、このシリコングリースが潤滑油に混入して検出されるなどが挙げられますが、今回検出が比較的高濃度であることからの可能性が考えられます。については、分析結果では確認することが出来ませんので、これに関する情報があれば提供をお願いします。フェログラフィー摩耗粒子分析結果から観察された粒子は、潤滑状態が正常な場合に発生する摩耗粒子異物の切削作用で発生する切削粒子金属潤滑部が局部的に油膜切れを起して発生する銅系シビア粒子局部的に高圧・高温となる場合に発生するフリクションポリマでした。潤滑状態と摩耗形態異常摩耗の早期発見パラメータとして摩耗粒子を定量化して評価するフェログラフィーのIs値は、潤滑状態が厳しいの乗となっていました。潤滑部では、正常なマイルド摩耗、異物による切削摩耗、やや厳しい摩耗形態の凝着摩耗が発生し、そして局部的に高圧・高温状態になっている箇所があることも確認されました。摩耗形態の中でも切削摩耗は、摩耗進行速度が速い形態であることから管理には注意が必要です。転がり軸受で切削摩耗が発生している場合、軸受の寿命は分の程度に低下することが知られています。また、切削摩耗の発生原因となる混入異物が残留している場合、この異物により切削摩耗が継続して発生する可能性があります。銅を使用した箇所で摩耗が発生していることが確認されましたが、転がり軸受の保持器には銅合金が使用されていませんでした。機器の構造、使用部品の材質等が不明であるため、銅を使用した箇所は不明ですが、仮にオイルリングを使用している場合、オイルリングの摩耗が考えられます。オイルリングが摩耗していた場合、潤滑油の適正なかきあげに影響が生じ、軸受軌道面の油膜切れ発生原因となることから注意が必要です。フリクションポリマは、潤滑油が軸受軌道面に押し込められ高圧状態になると同時に、圧縮熱により高温状態になった結果、基油自身重合反応を起こし生成することが知られています。そのため、高圧高温状態の解消がなされなければ、潤滑油の劣化が進行し、粘度上昇に因る潤滑異常に進展する場合があります。計数汚染度、重量汚染度は共に当社推奨の管理限界値を超えていました。フィルタ表面の異物観察で銅合金、鉄錆、砂等が観察されたことから、汚染度が高い要因は、摩耗と外部混入異物の影響と思われます。粘度、全酸価、IR、RBOTの各データは良好でした。尚、別紙RBOTの減少傾向から油の余寿命を求めた結果、この減少傾向のまま継続使用した場合は、年月には限界値に到達すると推定されました。軸受および潤滑油は継続使用可能な状態にあるものの、以下の対策が必要です。更油油の汚染度が高く、観察された摩耗粒子や異物が軸受軌道面に噛み込み摩耗が進行し、軸受の寿命の指標となるフレーキングに進展することが懸念されるため、汚染度の改善が必要です。更油前に油槽内を清掃してから、更油することを推奨します。定期的な分析摩耗の進行を監視するため、定期的に分析を実施し、摩耗の進行状況を確認することを推奨します。傾向監視のための次回採油時期は、理論的に求めると最短で約時間となります。この時間は、油中汚染物が均一になるために必要とする時間であり、この時間を経過すれば、再分析の結果から潤滑状態の傾向を確認することが可能となります。理論時間を参考に次回採油時期を検討されることを提案します。シリコン系のグリースや添加剤の確認シリコン系の添加剤やグリースを使用している箇所があるかについてご確認下さい。
報告№106-0227 報告№106-0230 | 分析№106-01279 分析№106-01286 | 106-01286 | 初期試験を実施した結果、濾過効率の変化がなければ摩耗は安定していると判断します。また、潤滑油も継続使用が可能と判断します。これらのことは、前回に比較して、計数汚染度はランク上昇したものの、良好の範囲にあることSOAP／D-SOAPの鉄濃度に変化がないこと異常摩耗の早期発見パラメータであるフェログラフィーのIs値が.と良好の範囲にあること以上のことから判断しました。尚、圧油集油槽には濾過機が設置されているため、油中汚染度は常時清浄な状態に保持され、摩耗に変化が生じても検出出来ない可能性もありえます。そこで、より正確に解析するために濾過機の入口と出口から採油を実施し、正確な濾過効率を基に摩耗の進行状況を確認されることを推奨します。
報告№109-09136 報告№112-00193 | 分析№109-001160 分析№112-000785 | 112-000785 | 対象設備は継続使用可能な状態にあると判断します。濾過今後、バルブ類の動作障害やフィルタおよびストレーナの目詰まりが発生することが懸念されるため、濾過を推奨します。定期的な分析油中汚染粒子の影響による圧油系統の障害発生を監視するため、定期的に分析を実施し、分析データによる汚染状態の進行状況を確認することを推奨します。最適な採油方法本試料油は、機器停止中にドレンバルブから採油されています。ドレンから採油された試料油は油中汚染度がNAS級と高い値でした。ドレンから採油されたため、汚染度が高いのは必然ですが、今後の採油は、極力運転中もしくは停止直後の油槽中層部から実施されることを推奨します。フェログラフィーIs値は異常摩耗の早期発見パラメータのつで、摩耗粒子を定量化するために用います。前回に比較してIs値はの乗から変化はないものの、潤滑状態はやや厳しいと判断できます。摩耗粒子の形態で比較的多く観察された粒子は、潤滑状態が正常な場合に発生する摩耗粒子金属潤滑部が局部的に油膜切れを起して発生するシビア粒子金属接触が厳しく、且つ、摩擦熱が高い場合に発生する球状粒子でした。これらの摩耗粒子が観察された場合、潤滑部で発生している摩耗形態は、正常なマイルド摩耗潤滑状態がやや厳しい凝着摩耗であることが分かります。観察された摩耗粒子の中でも球状粒子は、異常摩耗の兆候を示す形態のパラメータで、この摩耗粒子が発生する場合、潤滑状態に注意が必要です。球状粒子の発生原因は、一般に、溶接工事、溶接作業などによる溶接スパッタの混入厳しい金属接触による摩耗が考えられます。球状粒子の発生原因が、の溶接スパッタの混入であれば、今後増加しないと思われますが、が考えられる場合は、原因を取り除かなければ球状粒子は増加すると考えられます。Iカップリング発光分光分析【SOAP／D－SOAP】検出された金属元素は、SOAP／D－SOAPの結果表に示すように、鉄、銅、ニッケル、リン、亜鉛、カルシウム、ナトリウムでした。検出された金属元素から発生箇所を推定すると鉄、銅、ニッケル・シリンダ内壁・ポンプ内部等リン、亜鉛・オイル添加剤カルシウム、ナトリウム・外部混入異物であると思われます。このうち、機械部品が摩耗したと思われる元素はのグループです。前回に比較して計数汚染度はNAS級からNAS級にランク上昇し、重量汚染度は.mg/mlからmg/mlと共に当社推奨の管理限界値を超えていました。フィルタ表面の異物観察で金属片、鉄錆、砂等が観察されたことから、汚染度が高い要因は、摩耗と外部混入異物の影響と思われます。
報告№109-09136 報告№112-00734 | 分析№109-001160 分析№112-003337 | 112-003337 | 潤滑油の劣化はなく、汚染度は良好な範囲にあることから、継続使用可能と判断します。軸受は継続使用可能な状態にあると判断します。但し、将来的な摩耗進行の有無を確認するためにも傾向監視を継続することが有効です。定期的な分析今後懸念される凝着摩耗の進行を監視するため、定期的に分析を実施することを推奨します。分析結果フェログラフィーおよびSOAP／D-SOAPの結果から総合的に判断した結果、軸受は健全であり、継続使用可能と評価できますが、引続き軸受の機能が保持されていることを確認するためにも、潤滑油診断による傾向管理が有用と考えます。フェログラフィー【定量分析：Is値】Is値は異常摩耗の早期発見パラメータのつで、摩耗程度を定量化するために用います。今回のIs値はの乗と低い値でした。フェログラフィー【定性分析：摩耗粒子および摩耗形態観察】分析結果から比較的多く観察された粒子は、以下の通りでした。シビア粒子・潤滑状態がやや厳しい凝着摩耗により発生。金属潤滑部が局部的に油膜切れを起していると考えられます。Iカップリング発光分光分析【SOAP／D-SOAP】検出された金属元素から発生箇所を推定すると、以下の通りでした。銅・軸受バリウム・添加剤カルシウム、ナトリウム・外部混入異物前回に比較して計数汚染度はNAS級からNAS級にランク低下し、重量汚染度はmg/mlからmg/mlに減少しており、共に管理限界値以下にあり、良好でした。IR、RBOTの各データは良好でした。
報告№109-09136 報告№113-00464 | 分析№109-001160 分析№113-001932 | 113-001932 | 潤滑油は継続使用可能な状態にあると判断します。粘度、全酸価、IR、RBOTの各データは良好でした。尚、別紙RBOTの減少傾向から油の余寿命を求めた結果、本試料は直近の更油から起算して年月まで使用可能であることが分かりました。水分は良好でした。
報告№108-0411 報告№110-00263 | 分析№108-02745 分析№110-001035 | 110-001035 | ・摩耗状態D－SOAPの結果、潤滑油中からは摩耗により発生した鉄が検出されました。粒子の観察結果から、異物の噛み込みなどで発生する切削粒子、金属潤滑部が局部的に油膜切れを起して発生するシビア粒子が観察されたことから、潤滑部では、異物による切削摩耗、油膜破断による凝着摩耗が発生していることが分かりました。異常摩耗の早期発見パラメータであるフェログラフィーのIs値は、の乗と良好の範囲にあることから、若干摩耗は発生しているものの、継続使用可能な状態にあると思われます。切削摩耗は、異物が混入していない状態に比較して、摩耗進行速度が速く注意が必要です。この切削摩耗が減速機内の転がり軸受で発生している場合、軸受の寿命が分の程度に低下することが知られており、定期的なトライボ診断による状態監視が必要と考えます。切削摩耗発生の原因となる混入異物が残留している場合、この異物により切削摩耗が継続して発生する可能性があります。・汚染度計数汚染度はNAS級とやや高い値でした。フィルタ表面の異物観察で鉄錆、砂等が観察されたことから、汚染度が高い要因は、摩耗と外部混入異物の影響と思われます。結論本減速機は継続使用可能な状態にあるものの、以下の対策が必要です。今後、切削摩耗等の進行を監視するため、定期的に分析を実施し、摩耗の進行状況を確認することを推奨します。なお、次回分析結果が今回と同様であれば、摩耗が安定している状態にあると判断できます。尚、トライボ診断では、バックラッシの増加量を分析結果から計算できますので、構造が確認できる図面、モジュール、歯数、歯幅をお知らせ下さい。計算結果をご報告いたします。計数汚染度はやや高い値でした。計数汚染度計数汚染度はNAS級と当社推奨の管理限界値のNAS級以内にあるものの、やや高い値でした。重量汚染度はmg/mlでした。機器の潤滑状態D－SOAPの結果、鉄が検出されました。フェログラフィーの結果、異物の噛み込みなどで発生する切削粒子、金属潤滑部が局部的に油膜切れを起して発生するシビア粒子が比較的多く観察されました。SOAPSOAPの結果、油の添加剤成分であるリンが検出されました。D－SOAPD－SOAPの結果、摩耗により発生する鉄が検出されました。フェログラフィー異常摩耗の早期発見パラメータであるフェログラフィーのIs値がの乗と良好の範囲にあるものの、摩耗粒子の形態観察の結果、異物の噛み込みなどで発生する切削粒子、金属潤滑部が局部的に油膜切れを起して発生するシビア粒子が比較的多く観察されました。
報告№109-09136 報告№114-00264 | 分析№109-001160 分析№114-000962 | 114-000962 | 分析の結果、は良好の範囲にあるものの、重量汚染度が.mg/mlと当社推奨の管理限界値を超えています。提供された図面から転がり軸受が使用されていますが、転がり軸受は汚染物質による圧痕が疲労摩耗発生の原因になることから、更油が必要と判断します。軸受は継続使用可能な状態にあると判断します。但し、SOAP/D-SOAPの鉄濃度が比較的高い値で検出されていることから、以下の対策を推奨します。更油油の汚染度が高いことから、摩耗粒子や異物等の夾雑物が潤滑部に噛み込むことによる摩耗の進行が懸念されます。当該機は、更油を推奨します。更油をする際には、ケース内を清掃し、更油する新油もNAS級程度の清浄な潤滑油を更油することを推奨します。定期的な分析今後の進行が懸念される摩耗の推移を監視するため、定期的な分析実施を推奨します。分析結果異常摩耗の早期発見のパラメータであるフェログラフィーのIs値は、レベルとやや高い値です。また、潤滑部の摩耗が認められたため、定期的に潤滑油分析を実施し、摩耗推移を監視することが有用と考えます。フェログラフィーで観察された代表的な粒子は、以下の通りです。正常な摩耗粒子・潤滑状態が正常なマイルド摩耗により発生。SOAP/D-SOAPの結果、鉄が比較的高い値で検出されていることから、軸受軌道面の摩耗、または鉄錆によるものと推定されます。亜鉛がSOAPでppm、D-SOAPで.ppm検出されていることから、亜鉛を使用した箇所の溶出・摩耗が発生していると考えられます。発生箇所が亜鉛メッキされた部品であった場合、耐食性が低下して腐食に進展することが懸念されます。計数汚染度は良好の範囲にあるものの、重量汚染度は.mg/mlと当社推奨の管理限界値を超えています。フィルタグラムで表面が茶褐色で鉄錆、砂等が観察されていることから、汚染度が高い要因は、スラッジと外部混入異物の影響と思われます。粘度、水分、酸価、IRの各データは良好です。
|  | 113-002199 | フェログラフィーで観察された代表的な摩耗粒子は以下の通りです。疲労摩耗粒子・繰返し応力による金属疲労で発生。大型化するとフレーキングの発生が懸念されます。観察された摩耗粒子のサイズはμm以下と微小であることから、継続使用可能と判断しますが、摩耗の進行により摩耗粒子が大型化する可能性もあるため、引続き摩耗推移の監視が有用です。SOAP-Tの結果、銅、錫が比較的高い値であり、これらを使用した箇所の摩耗が懸念されます。その中でも銅は、転がり軸受の保持器で使用していることがあり、本軸受の保持器が銅合金である場合、今後、摩耗が進行することで転動体とのギャップが大きくなると共に振動が増大し、摩耗の進行につながることが懸念されます。
報告№101-0117 | 分析№101-01017 | 101-01017 | は良好と判断します。粘度は良好と判断します。粘度はmm/sと新油値mm/sに比較して、粘度変化率は-％で、当社推奨の管理目安である±％以内にあり、良好と判断します。水分は良好と判断します。水分はppmと当社推奨の管理目安の以下であり、良好と判断します。全酸価は良好と判断します。全酸価は.mgKOH/gと新油値.mgKOH/gに比較して、変化はなく、良好と判断します。IRの結果、良好と判断します。IRの結果、IRチャートに示すように新油に比較して変化はなく、良好と判断します。は良好と判断します。計数汚染度は良好と判断します。計数汚染度はNAS級と当社推奨の限界値のNAS級に比較して清浄でした。重量汚染度は良好と判断します。重量汚染度は.mg/mlと当社推奨の管理目安のmg/ml以下であり、良好と判断します。機器の潤滑状態軸受の潤滑状態は正常と判断します。SOAPの結果は良好です。SOAPの結果、金属元素は検出されませんでした。D－SOAPの結果は良好です。外部から混入したと思われるカルシウム及びナトリウムが僅かに検出されましたが、軸受の摩耗を示す錫は検出されず、良好と判断します。フェログラフィーの結果は良好です。摩耗の過酷度を示すフェログラフィーのIs値がのマイナス乗と低く、且つ、観察された摩耗粒子が非常に少ないことから、軸受の潤滑状態は良好と判断します。
報告№108-0183 報告№108-0183 | 分析№108-01265 分析№108-01265 | 108-01265 | 分析の結果、ギヤ歯面、転がり軸受の軌道面、共に潤滑状態は正常であることが確認され、ギヤおよび軸受は継続使用可能な状態にあると判断します。これらのことは、ギヤ歯面及び転がり軸受の摩耗により発生する鉄がSOAPでppm、D－SOAPで検出されたものの、フェログラフィーの摩耗粒子形態観察の結果、観察された摩耗粒子がμm以下の微小な摩耗粒子が支配的であったこと以上のことから判断しました。計数汚染度はやや高い値でした。計数汚染度はやや高い値でした。計数汚染度はNAS級と当社推奨の管理限界値のNAS級以内にあるものの、やや高い値でした。重量汚染度はmg/mlでした。重量汚染度はmg/mlでした。機器の潤滑状態フェログラフィーの結果、観察された摩耗粒子がμm以下の微小な摩耗粒子が支配的でした。SOAPの結果、鉄が検出されました。SOAPの結果、摩耗により発生する鉄、油の添加剤成分であるリンが検出されました。D－SOAPの結果、鉄が検出されました。D－SOAPの結果、摩耗により発生する鉄が検出されました。フェログラフィーの結果、ギヤ歯面及び転がり軸受は継続使用可能な状態にあると判断します。異常摩耗の早期発見パラメータであるフェログラフィーのIs値がの乗とやや高いものの、摩耗粒子の形態観察の結果、μm以下の微小な摩耗粒子が多く観察されました。
報告№108-0204 報告№108-6538 | 分析№108-01503 分析№108-01899 | 108-01899 | 前回の分析結果でサーボシリンダ等の摩耗により汚染度が上昇することが懸念されたため、これを踏まえて今回濾過を実施し、その後に採油を実施した。精点Bを実施し、汚染度、潤滑状態を確認する。精点Bを実施した結果、前回に比較して計数汚染度がNAS級からNAS級にランク減少し、濾過の効果があったことが確認されました。また、その他の各データも良好であることから、この油は継続使用可能と判断します。
報告№109-09136 報告№113-00085 | 分析№109-001160 分析№113-000348 | 113-000348 | 油の劣化は確認されず、油中の汚染度は良好な範囲にあることから、継続使用可能な状態にあると判断します。軸受は継続使用可能な状態にあると判断します。但し、将来的な摩耗進行の有無を確認するためにも傾向監視を継続することが有効です。定期的な分析今後懸念される切削摩耗、凝着摩耗の進行を監視するため、定期的に分析を実施することを推奨します。フェログラフィーおよびSOAP／D-SOAPの結果から総合的に判断した結果、継続使用は可能ですが、機器の機能を確認するためにも傾向管理が有用と考えます。フェログラフィー【定量分析：Is値】Is値は異常摩耗の早期発見パラメータのつで、摩耗粒子を定量化するために用います。今回のIs値はの乗と、低い値でした。フェログラフィー【定性分析：摩耗粒子および摩耗形態観察】分析結果から観察された代表的な粒子は、以下の通りでした。切削粒子・異物や金属表面の微小突起による切削摩耗により発生。シビア粒子・潤滑状態がやや厳しい凝着摩耗により発生。金属潤滑部が局部的に油膜切れを起していると考えられます。摩耗形態の中でも切削摩耗は摩耗進行速度が速く、転がり軸受でこの摩耗形態が発生した場合には寿命が分の程度に低下することも知られており、切削摩耗により生じた軌道面の損傷が起点となって転がり軸受の寿命となるフレーキングに進展することから傾向監視による経過監視が必要です。切削摩耗の発生原因となる混入異物が残留している場合、この異物により切削摩耗が継続して発生する可能性があります。シビア粒子は、凝着摩耗に分類されます。この摩耗粒子は、軸受軌道面で凝着、破断を繰り返し、この過程で生じる移着粒子が成長して摩耗粒子となります。そのため、軸受軌道面では局部的に油膜切れが発生していることを示しています。この状態が継続した場合、摩耗粒子のサイズは徐々に大型化していき、設備の損傷に至る場合がありますので、傾向監視が必要です。Iカップリング発光分光分析【SOAP／D-SOAP】検出された金属元素から発生箇所を推定すると、以下の通りでした。鉄・軸受等カルシウム、ケイ素、ナトリウム・外部混入異物ケイ素の検出前回に比較してSOAPでケイ素がppmと高い値でした。一般に、潤滑油中からケイ素が検出された場合の原因として、シリコン油或いは、シリコン系の添加剤が検出されるフェログラフィーおよびフィルタ表面の異物観察で砂が多く観察されて検出されるシリコングリースをシール部に塗布している場合、このシリコングリースが潤滑油に混入して検出されるなどが挙げられます。ケイ素が多く検出された原因がであると軸受摺動面に噛み込み摩耗が進行したり、であると潤滑油とグリースが混ざって粘度が上昇し、粘性抵抗が増大することにより、油温が上昇する等の悪影響を及ぼすことがあります。分析の結果から、今回検出された原因は、比較的高濃度であることからの可能性が考えられます。については、分析結果では確認することが出来ませんので、これに関する情報があれば提供をお願いします。計数汚染度、重量汚染度は共に良好でした。粘度、水分、全酸価、IR、RBOTの各データは良好でした。尚、別紙RBOTの減少傾向から油の余寿命を求めた結果、本試料は直近の更油から起算して稼働日数が年月まで使用可能であることが分かりました。
報告№109-09136 報告№111-00053 | 分析№109-001160 分析№111-000235 | 111-000235 | 更油からの使用時間をもとに潤滑油の余寿命を評価したところ、潤滑油は次回定検まで使用可能と判断できました。次回定検時に更油を実施しない場合は、酸化安定度を知るための分析を実施し、余寿命を確認することを推奨します。酸化安定度はminであり、当社推奨の管理限界値のmin以上であることから、良好と判断します。
報告№107-6588 報告№107-4553 | 分析№107-02904 分析№107-02746 | 107-02746 | トライボ診断の結果、潤滑油の基本特性、摩耗、汚染について以下のことが分りました。基本特性油の基本特性としての粘度、全酸価、全塩基価は新油データを基準として評価しますが、今回は油名が不明であったため、比較評価は出来ませんでした。正確な評価には、新油値、或いは新油の提供が必要です。IRの結果、油劣化の兆候を示すカルボン酸と思われる吸収が確認されたことから、油が劣化している可能性が考えられました。摩耗状態油中摩耗粒子の観察結果から、金属接触が厳しい場合に発生するシビア粒子がやや多く観察されたことから、摺動面の潤滑は厳しい潤滑状態にあることが確認出来ました。弊社では潤滑状態の過酷度を知るパラメータとして、摩耗粒子の測定定結果を定量化したIs値を適用しています。今回、このパラメータによる評価をした結果、本試料の潤滑状態は流体潤滑から混合潤滑領域の初期的段階にあることが分かり、摩耗が進行する可能性があることが分りました。汚染状態エンジンオイルとしての汚染度は、高い値でした。汚染度が高い要因は、SOAPで鉄、油の添加剤成分であるカルシウムが比較的多く検出されたことから、摺動面の摩耗や油の添加剤成分の析出によるものと思われます。総合判断油劣化が確認され、汚染度が高いことから、更油を実施する必要があります。機器は、汚染物が摺動面に噛み込み摩耗が進行することで、摺動面が円滑に回転しなくなるため、シリンダおよびクランクメタルの摩耗進行に注意が必要です。採油後の再分析の採油周期は、油量、ポンプと出油量、ラインフィルタの精度により計算出来るため、これら情報の提供により計算しますので、計算が必要な場合は弊社営業担当者に連絡をお願いします。
報告№109-09209 報告№109-09209 | 分析№109-001583 分析№109-001614 | 109-001614 | ちょう度の結果、新グリース値に比較して上昇しになっており、軟化していることがわかりました。当社推奨の管理上限値はですが、軟化したグリースを使用した場合、グリースの漏洩や軸受で油膜切れが発生することが懸念されるため、グリースの交換を推奨します。特性低下ちょう度は当社推奨の管理上限値を超えています。ちょう度は当社推奨の管理上限値を超えています。ちょう度はと新グリース値に比較して上昇し、当社推奨の管理上限値であるを超えています。滴点は良好と判断します。滴点はと新グリース値に比較して高くなっていたものの、今回の分析結果には劣化の兆候として現れる有機物・有機化合物が確認されていないことから、基油は良好と判断します。全酸価は良好と判断します。全酸価はmgKOH/gと新グリース値.mgKOH/gに比較してやや高くなっていたものの、今回の分析結果には劣化の兆候として現れる有機物・有機化合物が確認されていないことから、基油は良好と判断します。基油は良好と判断します。酸化劣化の兆候のパラメータである有機物・有機化合物は、今回の分析結果で確認されなかったことから、基油には劣化兆候はなく良好と判断します。
報告№108-0411 報告№110-00706 | 分析№108-02744 分析№110-003285 | 110-003285 | は、油の粘度変化率、油中のスラッジの発生量などを判断パラメータに、粘度、全酸価、IR、RBOTで評価します。分析の結果、油の粘性を示す粘度は、新油値のmm/sに比較して粘度変化率が+％のmm/sとほぼ変化はなく、また油中のスラッジの発生量を示す全酸価は、新油値の.mgKOH/gに対して.mgKOH/gに減少し、さらにはIRの結果でも油が劣化した場合に発生するカルボン酸の発生も確認されず、酸化防止剤の残存量を示すRBOTは、限界値minに比較して、十分に残量があるminであった。以上のように、の健全性を示す各パラメータは全て良好であり、潤滑油の劣化は確認されませんでした。尚、別紙RBOTの減少傾向から油の余寿命を求めた結果、本試料は直近の更油から起算して稼働時間が時間まで使用可能であることが分かります。また、直近更油が年月日であり、今回の採油までにおおよそ年ヶ月経過していますので、稼働率が今後も同様であれば、年月まで使用可能であることが分かります。汚染度油中の水分を計測した結果、水分は.ppmと新油と同等であり、継続使用可能な状態にあることが確認されました。潤滑油は継続使用可能な状態にあると判断します。
報告№109-09136 報告№110-00205 | 分析№109-001160 分析№110-000791 | 110-000791 | ・摩耗状態前回に比較してSOAP／D－SOAPの結果、鉄および錫濃度に大きな変化はなく、異常摩耗の早期発見パラメータであるフェログラフィーのIs値がのマイナス乗と良好でした。・汚染度前回に比較して計数汚染度はNAS級から等級に変化はなく、良好でした。・前々回同様に粘度、水分、全酸価、IR、RBOTの各データは良好でした。潤滑油および軸受は継続使用可能な状態にあると判断します。
報告№109-09136 報告№110-00314 | 分析№109-001160 分析№110-001263 | 110-001263 | 摩耗状態摩耗状態は、油中に含まれる金属成分と濃度を調査し、その結果で評価します。金属元素と濃度の分析は、試料油を以上の高温で発光させ、その光を分光器で分光し、分光によって得られた光の強度と金属固有の波長とから元素を特定するIカップリング発光分光分析法を用います。今回の試料はタービン油でしたが、検出された金属元素は、SOAP／D－SOAPの結果表に示すように、鉄、錫、リン、亜鉛、カルシウム、バリウム、ナトリウムでした。これら検出された金属元素から発生箇所を推定すると、鉄、錫・シリンダ、ポンプなどリン、亜鉛、カルシウム、バリウム、ナトリウム・外部混入異物であると思われます。このうち、機械部品が摩耗して検出される元素はのグループです。検出された金属粒子を観察した結果、観察されたのは金属潤滑部が局部的に油膜切れを起して発生するシビア粒子、異物の噛み込みなどで発生する切削粒子であったことから、粒子は、やや厳しい摩耗形態の凝着摩耗と、異物による切削摩耗で発生していることが分かりました。一方、異常摩耗の早期発見パラメータであるフェログラフィーのIs値は、の乗となっており、金属元素から推定するとポンプやサーボシリンダ等の潤滑部がやや厳しい潤滑状態にあると考えられました。油膜に混入した外部混入の異物や潤滑摺動部で発生した摩耗粒子は、摩耗を促進させ、或いは摩擦係数を上昇させるなど、潤滑状態に悪影響を与える因子です。また、油が劣化する過程で生成されるスラッジ等の異物は、バルブ類の固着やストレーナの目詰まりを発生させる因子となります。そのため油中異物の粒子数と重量は潤滑状態や障害発生の可能性を評価するパラメータとして使用します。本試料油の場合、この計数汚染度と重量汚染度は、それぞれ計数汚染度がNAS級で新油の汚染度と同等かそれ以上に清浄であることがわかり、また、重量汚染度も.mg/mlと清浄な状態にあることがわかりました。以上のように本試料油の汚染度は、動作に影響がでない清浄な状態にあり、潤滑状態やバルブ類の動作障害などへの影響はないものと思われました。は、油の粘度、油中のスラッジの発生量を判断パラメータに、粘度、全酸価、IR、RBOTで評価します。分析の結果、油の粘性を示す粘度は、新油値のmm/sに比較して粘度変化率が-％のmm/sとほぼ変化はなく、また油中のスラッジの発生量を示す全酸価は、新油値の.mgKOH/gに比較して.mgKOH/gと若干上昇したものの、IRの結果で油が劣化した場合に発生するカルボン酸の発生も確認されず、油劣化の進行は確認されなかった。さらに酸化防止剤の残存量を示すRBOTは、限界値minに比較して、十分に残量があるminであった以上のことから、本試料油は継続使用可能な状態にあることが確認されました。なお、油中の水分を計測した結果、水分は.ppmと管理限界値内にあり、継続使用可能な状態にあることが確認されました。結論分析の結果、調速機の圧力低下リレーが作動した原因が油の劣化により生成されたスラッジであった可能性は低いと思われます。一方、フェログラフィーの結果でポンプまたはサーボシリンダ内部で発生したと思われる数十μmサイズのシビア粒子や切削粒子が比較的多く観察されたことから、発生した摩耗粒子の一部がバルブのスプールに噛み込んだり、圧油回路内のパイロットフィルタに付着して目詰まりを発生させるなどの障害を発生させていた可能性も考えられました。仮に、調速機の圧力低下リレーの原因が摩耗粒子の発生によるものであるとすれば、摩耗粒子がパイロットフィルタに詰まっていることが考えられます。そのため、油圧回路にパイロットフィルタが設置されている場合は、念のためフィルタを分析すると同時に、ポンプの振動値などもあわせて確認するよう推奨します。
報告№107-4530 報告№107-0383 | 分析№107-01164 分析№107-01997 | 107-01997 | 本トライボ診断は、油の性状・汚染度・摩耗状態を評価し、潤滑状態を明らかにすることにより、非常用ディーゼル発電機の保守に寄与する。トライボ診断の結果、ピストンリング、クランクメタル等の摩耗、銅の溶出・摩耗が確認されたものの、いずれも軽微であり、継続使用可能と判断します。尚、を示す粘度、全酸価、全塩基価の各データは新油データを基準として評価しています。今回は、新油データがなく評価ができなかったため、現在充填用に使用している新油を分析し、そのデータを基準に管理されることを推奨します。
報告№109-09136 報告№111-00666 | 分析№109-001160 分析№111-003362 | 111-003362 | トライボロジーを活用した設備診断法による結果、潤滑油および減速機は継続使用可能な状態にあると判断します。今後も定期的なトライボロジーを活用した設備診断法によるCBMの実施を推奨します。定期的な分析分析の結果で観察された摩耗粒子の一部には、異物の噛み込みにより発生する切削粒子や潤滑面で油膜が破断して金属同士が接触して発生した凝着摩耗粒子と呼ぶ粒子が観察されました。ただし、潤滑状態の異常を早期に発見するパラメータであるIs値が正常な範囲と判断できるの乗であったものの、切削粒子や凝着摩耗粒子が比較的多く観察され、さらには潤滑油の汚染度もNAS級以上と汚染されていることから、汚染の要因は、歯面の摩耗と外部から混入した砂やスラッジなどであることがわかります。本試料の場合は、外部混入異物やスラッジにより汚染度が高いものの、現時点では潤滑状態の悪化に大きく影響を与えるほどではなく潤滑状態は正常な範囲にあると判断できますが、砂などの外部異物は、歯車よりも硬度が高く、歯面の摩耗進行に影響をあたえることから、定期的に分析を実施し、摩耗の進行状況を確認することを推奨します。バックラッシによる評価バックラッシは、歯車をスムーズに無理なく回転させるために必要な歯面間の遊びのことで、歯車が円滑に回転するために必要なものです。バックラッシが少なすぎると潤滑不良や歯車の両歯面が接触して騒音が増大したり、摩耗の原因になったりします。また反対に、広すぎると歯面同士の適切な噛み合いが悪くなり歯車が破損しやすくなることがあります。トライボロジーを活用した設備診断法では、潤滑油中の鉄の濃度分析の結果から歯車の歯面がどの程度摩耗してバックラッシを増加させているかを求めることができることから、ご提供いただいた減速機に関する情報から、使用されているギヤはスパイラルベベルギヤであるとして、歯車をかみ合わせたときの、歯面間の遊びを求めてみました。なお、今回提供して頂いた情報の中で歯幅が不明でしたのでmmと仮定しました。その結果、減速機のギヤ歯面に摩耗が集中していたと仮定した場合、バックラッシの増加量はμmと推定されました。バックラッシの量は、各機械メーカのノウハウであるため、一律には決まっていませんが、一般には数十μmから数百μmとされており、評価はこの値を参考としましたが、分析結果から求めたバックラッシ増加量は、一般に用いられるバックラッシの範囲に比較して十分に小さい値であることがわかります。ただし、今回求めたバックラッシの増加量は、計算に必要なすべてのパラメータがそろっていない仮定の数値も入っていることから、正確なバックラッシの増加量を計算するためにも、歯幅、油入替後の稼働時間ならびに分解点検後の稼働時間などの情報をお知らせ下さい。計算結果をご報告いたします。フェログラフィー異常摩耗の早期発見パラメータとして摩耗粒子を定量化して評価するフェログラフィーのIs値は、潤滑状態が正常なの乗でした。摩耗粒子の形態で比較的多く観察された粒子は、潤滑状態が正常な場合に発生する摩耗粒子異物の噛み込みにより発生する切削粒子金属潤滑部が局部的に油膜切れを起して発生するシビア粒子でした。これらの摩耗粒子が観察された場合、潤滑部で発生している摩耗形態は、正常なマイルド摩耗異物による切削摩耗潤滑状態がやや厳しい凝着摩耗であり、そして局部的ではあるものの高圧・高温の箇所が発生していることも分かります。減速機で切削摩耗が発生した場合、減速機内部で使用されている転がり軸受が切削摩耗により生じた軌道面の損傷が起点となって寿命が分の程度に低下することがあることから、切削摩耗には十分注意する必要があります。切削摩耗の発生原因となる混入異物が残留している場合、この異物により切削摩耗が継続して発生する可能性があります。フリクションポリマは、潤滑油がギヤ歯面や軌道面に押し込められ高圧状態になると同時に、圧縮熱により高温状態になった結果、基油自身が重合反応を起こし生成することが知られています。そのため、高圧高温状態の解消がなされなければ、潤滑油の劣化が進行し、粘度上昇に因る潤滑異常に進展する場合があります。Iカップリング発光分光分析供試の潤滑油を分析した結果、検出された金属元素は、SOAP-Tの結果表に示すように、鉄、鉛、銅、アンチモン、錫、リン、亜鉛、カルシウム、アルミニウム、ナトリウム、モリブデンでした。検出されたこれらの金属元素から発生箇所を推定すると鉄、鉛、銅、アンチモン、錫、亜鉛・ギヤ・軸受等リン、モリブデン・オイル添加剤カルシウム、アルミニウム、ナトリウム・外部混入異物であると思われます。このうち、機械部品が摩耗したと思われる元素はのグループです。計数汚染度は当社推奨の管理限界値を超えていました。フィルタ表面の異物観察で表面が茶褐色で金属片、鉄錆、砂等が観察されたことから、汚染度が高い要因は、摩耗とスラッジ、そして外部混入異物の影響と思われます。外部混入異物は、潤滑油を精密に濾過することで除去でき、そのことで歯車の歯面損傷を予防でき、寿命が大きく延伸化できることから、汚染度の管理を標準化するとともに、今回は濾過により汚染度の回復を図ることを推奨します。粘度、水分、酸価、IRの各データは良好でした。
報告№109-09136 報告№111-00656 | 分析№109-001160 分析№111-003294 | 111-003294 | 軸受は継続使用可能な状態にあると判断します。但し、グリースは軟化していることから、以下の対策を推奨します。グリースの交換ちょう度の上昇がみられ、グリースが軟化していることが確認されたことから、今後グリースの漏洩や油膜切れの発生が懸念されるため、グリースを交換されることを推奨します。定期的な分析摩耗の進行を監視するため、定期的に分析を実施し、摩耗の進行状況を確認することを推奨します。フェログラフィー摩耗粒子の形態で比較的多く観察された粒子は、潤滑状態が正常な場合に発生する摩耗粒子でした。このような摩耗粒子が観察された場合には、潤滑部では正常なマイルド摩耗が発生していることが分かります。Iカップリング発光分光分析供試グリースを分析した結果、検出された金属元素は、SOAPの結果表に示すように、鉄、鉛、銅、ニッケル、錫、亜鉛、カルシウム、バリウム、アルミニウム、ナトリウムでした。これらの検出された金属元素から発生箇所を推定すると鉄、鉛、銅、ニッケル、錫・軸受等亜鉛・グリース添加剤カルシウム、バリウム、アルミニウム、ナトリウム・増ちょう剤等であると思われます。このうち、機械部品が摩耗したと思われる元素はのグループです。グリースのちょう度ちょう度は、と当社推奨の管理上限値のより高くなっており、グリースが軟化していることが分かりました。軟化したグリースを使用した場合、グリースの漏洩や軸受等で油膜切れが発生することが懸念されます。滴点滴点は、と新グリース値のに比較して高い値でした。IRの結果で新グリースと比較してスペクトルに大きな変化はないことから、問題はないと判断します。
報告№108-5113 報告№108-5113 | 分析№108-03786 分析№108-03787 | 108-03787 | 初期試験を実施し、前回データと照合した結果、油中粒子の減少が確認されています。油中粒子の分析油中の粒子濃度は、油膜破断による発生や、油槽内などでの沈降が均衡したところで一定、いわゆる平衡状態になりますが、このバランスが崩れると増加する場合と減少する場合とに分かれます。増加した場合は、発生と減少の均衡が崩れ、摩耗の発生や外部混入が始まったことを示し、またこれとは反対に、減少した場合は発生量が減少しているか、或いは、減少量が大きくなっていることを示し、特に減少は、汚染状態や潤滑状態が良好であることを示唆しています。本軸受では、油中の粒子が減少する要因となるフィルタ類は設置されておらず、濾過による減少は考えられませんので、油中の摩耗粒子が減少したのは、摩耗粒子がほとんど発生せず、油槽内部での沈降があったためと考えられます。以上のことから、本軸受は摩耗の進行がなく、潤滑状態は安定した状態にあったものと判断します。これらのことは、前回に比較して、計数汚染度はランク減少し、SOAP／D-SOAPの鉄濃度に変化はなく、D－SOAPの錫濃度が減少したこと異常摩耗の早期発見パラメータであるフェログラフィーのIs値がのマイナス乗と良好の範囲にあること以上のことから判断しています。潤滑油の基本特性潤滑油の基本特性を示すIRは、良好の範囲にあることから継続使用可能と判断します。
報告№113-00419 報告№114-00125 | 分析№113-001657 分析№114-000372 | 114-000372 | 潤滑、汚染状態は良好の範囲にあることから、潤滑油は継続使用可能な状態にあると判断します。尚、本データを初期値として管理されることを推奨します。軸受は良好の範囲にあることから、軸受は継続使用可能と判断します。異常摩耗の早期発見のパラメータであるIs値は-レベルと正常です。また、異常摩耗の兆候を示す摩耗粒子が顕著に観察されなかったことから、は良好と判断します。計数汚染度、重量汚染度は共に良好です。．IR、RBOTの各データは良好です。
報告№109-09136 報告№111-00619 | 分析№109-001160 分析№111-002961 | 111-002961 | ちょう度の上昇が確認され、グリースが軟化していることが分かりました。今後、グリースの漏洩や油膜切れの発生が懸念されるため、以下の対策を推奨します。グリースの交換軟化したグリースを使用した場合、グリースの漏洩や軸受等で油膜切れが発生することが懸念されるため、グリースを交換することを推奨します。グリースのちょう度ちょう度は、と当社推奨の管理上限値のより若干高くなっており、グリースが軟化していることが分かりました。軟化したグリースを使用した場合、グリースの漏洩や軸受等で油膜切れが発生することが懸念されます。
|  | 113-001259 | 分析の結果、潤滑油は粘度の低下が確認されたことから、に示す対策を推奨します。減速機減速機は継続使用可能な状態にあると判断します。但し、摩耗粒子形態観察の結果、疲労摩耗粒子が観察されたことから、今後の摩耗進行の有無を確認するためにも傾向監視を継続することが有効です。に示す対策を推奨します。更油粘度低下が確認されており、潤滑部で油膜切れなどによる摩耗の発生が懸念されます。これらの予防処置として更油を推奨します。定期的なトライボ診断実施定期的な分析を実施することにより、データの変化から異常の兆候を早期に発見することが可能となります。今後懸念される疲労摩耗の進行を監視するため、定期的なトライボ診断の実施を推奨します。潤滑油は粘度の低下が確認されました。粘度粘度は、mm/sと新油値の.mm/sに比較して粘度変化率が-％となっており、当社推奨の管理限界値である±％以内を超えていました。適正な粘度範囲で使用していない場合、潤滑部で油膜切れが発生し、摩耗の進行に繋がることが懸念されます。水分はppmと当社推奨の管理限界値以下にあり、良好と判断します。酸価・IR酸価劣化の進行度は、酸価およびIRの結果から総合的に判断します。酸価は、.mgKOH/gと新油値.mgKOH/g以下にあり、IRの結果で油劣化の兆候を示すカルボン酸の吸収が確認されていないことから、良好と判断します。計数汚染度は当社推奨の管理限界値以下であり、良好でした。計数汚染度計数汚染度はNAS級と当社推奨の管理限界値NAS級以下であり、良好でした。重量汚染度は.mg/mlでした。光学顕微鏡写真重量汚染度で濾過したフィルタ表面上の夾雑物を光学顕微鏡で観察した結果、鉄錆、砂等が観察されました。はフェログラフィーおよびSOAP-Tの結果から総合的に判断した結果、継続使用は可能ですが、今後の機器の機能を確認するためにも傾向管理が有用と考えます。フェログラフィー【定量分析：Is値】Is値は異常摩耗の早期発見パラメータのつで、摩耗粒子を定量化するために用います。減速機の場合、潤滑状態が良好であればIs値はの乗以下となり、潤滑状態が厳しくなるにつれてIs値は上昇していきます。今回のIs値は、の乗と低い値でした。フェログラフィー【定性分析：摩耗粒子および摩耗形態観察】分析結果から観察された代表的な粒子は、以下の通りでした。疲労摩耗粒子・繰返し応力を受けて発生。Iカップリング発光分光分析【SOAP-T】検出された金属元素から発生箇所を推定すると、以下の通りでした。鉄、鉛、ニッケル、錫・ギヤ、軸受等リン、モリブデン・添加剤カルシウム、ケイ素、ナトリウム・外部混入異物
報告№109-09136 報告№112-00561 | 分析№109-001160 分析№112-002316 | 112-002316 | 分析の結果、潤滑油の劣化はなく、汚染度は良好な範囲にあることから、継続使用可能な状態にあると判断します。軸受分析の結果、軸受は継続使用可能な状態にあると判断します。但し、将来的な摩耗進行の有無を確認するためにも傾向監視を継続することが有効です。定期的な分析今後懸念される摩耗の進行を監視するため、定期的に分析を実施することを推奨します。は良好と判断します。粘度粘度は、mm/sと新油値mm/sに比較して、粘度変化率は+％で、当社推奨の管理限界値である±％以内であり、良好と判断します。水分は、ppmと当社推奨の管理限界値の以下であり、良好と判断します。酸価は、.mgKOH/gと新油値.mgKOH/g以下であり、良好と判断します。IRIRチャートの結果、新油と使用油のスペクトルパターンはほぼ一致し、また、油劣化の兆候を示すカルボン酸の吸収が確認されていないことから、良好と判断します。は良好と判断します。計数汚染度計数汚染度は、NAS級と当社推奨の管理限界値NAS級以下であり、良好と判断します。重量汚染度は、mg/mlと当社推奨の管理限界値mg/ml以下であり、良好と判断します。光学顕微鏡写真重量汚染度で濾過したフィルタ表面上の夾雑物を光学顕微鏡で観察した結果、金属片、鉄錆、砂等が観察されました。はフェログラフィーおよびSOAP-Tの結果から総合的に判断した結果、継続使用は可能ですが、機器の機能を保持するためにも傾向管理が有用と考えます。フェログラフィー【異常摩耗指数：Is値】Is値は異常摩耗の早期発見パラメータのつで、摩耗粒子を定量化するために用います。今回のIs値はのマイナス乗と低い値でした。フェログラフィー【定性分析：摩耗粒子および摩耗形態観察】分析結果から比較的多く観察された粒子は、以下の通りでした。フリクションポリマ・局部的に高圧・高温となる場合に発生。Iカップリング発光分光分析【SOAP-T】検出された金属元素から発生箇所を推定すると、以下の通りでした。鉄、銅、錫・軸受等リン、亜鉛・添加剤カルシウム・外部混入異物銅を使用した箇所の溶出・摩耗SOAP-Tの結果、銅が検出されたことから、銅を使用した箇所の溶出・摩耗が発生していると推定されます。亜鉛系添加剤を使用している潤滑油で銅が検出される場合、潤滑系統内でこれらの金属が亜鉛系添加剤の影響により溶出することが知られています。今回の検出は、この溶出と摩耗との双方によるものと考えられます。今後、別紙鉱油の酸化に対する金属触媒の影響に示すように濃度の増加に伴い酸化速度が速まる可能性があります。
報告№109-09136 報告№114-00237 | 分析№109-001160 分析№114-000805 | 114-000805_date140908 | 供試の新グリースと使用グリースを分析した結果、新グリースには入れることがない鉄が.ppm検出されていました。これは、グリースガンのノズル先端部に付着していた鉄分を検出したものと考えられますが、この鉄分が給脂されてベアリング内に入った場合は、異物起点型の疲労摩耗の原因になる可能性が高いことから、新グリースの給脂用具の清浄度管理には十分な注意が必要です。グリース分析の結果、水分はppmと新グリース値のppmに比較して上昇していました。今後、水分が上昇した場合、金属表面が腐食して発生する腐食摩耗に進展することが懸念されます。軸受は継続使用可能な状態にあると判断します。但し、SOAP-Tの鉄が比較的高く、さらにクロムも検出されていることから、今後の摩耗進行が懸念されるため、以下の対策を推奨します。定期的な分析今後の進行が懸念される摩耗の推移を監視するため、定期的な分析実施を推奨します。
報告№107-4545 報告№108-5072 | 分析№107-02185 分析№108-02724 | 108-02724 | トライボ診断の結果、全てのデータが良好であることから、この油は継続使用可能と判断します。は良好と判断します。粘度は良好。粘度は.mm/sと新油値.mm/sに比較して、粘度変化率は-％で、当社推奨の管理限界値である±％以内にあり、良好と判断します。粘度はmm/sとなっています。粘度はmm/sとなっています。粘度指数はとなっています。粘度指数はとなっています。水分は良好。水分はppmと当社推奨の管理限界値の以下にあり、良好と判断します。全酸価は良好。全酸価は.mgKOH/gと新油値.mgKOH/gと比較して高いものの、IRの結果で、劣化の兆候が確認されなかったことから、良好と判断します。
報告№108-5071 報告№111-00708 | 分析№108-02721 分析№111-003585 | 111-003585 | 粘度および消泡性能の低下が確認されました。今後は障害予防を目的に以下の対策を推奨します。更油、或いは、部分更油粘度が低下していたことから、今後適正な粘度範囲で使用していない場合、ギヤ歯面やベアリング軌道面で油膜切れが発生し、摩耗が進行することが懸念されるため、更油、或いは、部分更油を推奨します。追加分析消泡性能が低下した場合、ギヤ歯面での油膜形成に影響が出て摩耗が進展することがありますので、フェログラフィーおよびSOAP-Tを追加して摩耗により発生する油中金属濃度や潤滑状態を確認することを推奨します。粘度粘度はmm/sと新油値mm/sに比較して、粘度変化率は-％で、当社推奨の管理限界値である±％以内にあるものの、低下していました。今後、適正な粘度範囲で使用していない場合、ギヤ歯面やベアリング軌道面で油膜切れが発生し、摩耗が進行することが懸念されます。泡立ち試験泡立ち試験の結果は、-と新油値が-であるのに比較して高い値となっていたことから、消泡性能が低下していることが分かりました。今後の使用状況によっては油の酸化劣化が進行したり、ギヤ歯面およびベアリング軌道面で油膜切れが発生したりする場合があるため、消泡剤の添加による消泡性能の改善など何らかの対応が必要になると思われます。分析結果粘度および消泡性能が低下していることが確認されました。粘度粘度はmm/sと新油値mm/sに比較して、粘度変化率は-％で、当社推奨の管理限界値である±％以内にあるものの、低下していました。泡立ち試験泡立ち試験は-と新油に比較して高い値でした。水分はと当社推奨の管理限界値の以下であり、良好と判断します。全酸価全酸価はmgKOH/gと新油値mgKOH/g以下にあり、良好と判断します。
報告№108-0387 報告№108-0379 | 分析№108-02609 分析№108-02537 | 108-02537 | グリースの物理的性状、軸受の潤滑状態を確認する。グリースの物理的性状グリースの物理的性状を示すIRの結果は、良好と判断します。軸受の潤滑状態SOAP／D－SOAPで鉄が検出されたものの、観察された摩耗粒子は少なく、転がり軸受の寿命の指標となるフレーキングの発生が確認されなかったことから、本軸受は継続使用可能と判断します。尚、報告書の管理表中に示しているSOAP／D-SOAPは、グリース潤滑の場合、摩耗粒子が均一に分散していないため、測定値が大きく変動することがありますので参考値としてお考え下さい。
報告№107-4530 報告№107-0313 | 分析№107-01164 分析№107-01637 | 107-01637 | 、汚染度、軸受の潤滑状態を確認する。今回の採油は、機器停止中に恒設ドレンラインから実施しているため、油循環中に採油した場合に比較し、油中粒子の沈降の影響を受け、分析データが高濃度に出る可能性があります。今回の分析は以上のことを踏まえて結果を検討しました。分析の結果、高濃度の部分を採油したにもかかわらず、全てのデータが良好の範囲にありました。このことから、機器の潤滑状態は正常であり、この油は継続使用可能と判断します。尚、上述しましたように、今回の採油は停止中の採油であるため、循環中の採油に比較してデータが高目に出る可能性があります。これは、運転中の採油であったなら今回データより低い値になることが考えられます。次回採油は、粒子の沈降の影響を極力抑え、油中粒子が均一な分散状態に近い状態で採油が実施できるように、主機運転中、または停止直後に採油を実施されることを推奨します。
報告№107-4544 報告№107-4544 | 分析№107-02168 分析№107-02168 | 107-02168 | トライボ診断の結果、泡立ち試験を除く項目は良好でした。泡立ち試験の結果は、一般的には消泡性能が低くいと判断できる値の-ですが、新油値の-と同レベルにあったため、良好と判断します。一方、摩耗粒子の形態観察の結果、ギヤ歯面の摩耗で発生したと推定される～μmサイズの摩耗粒子が観察されました。ギヤボックスの油系統にはフィルタがあり、粒子の大部分は捕捉されていると考えられます。それにもかかわらず、～μmの摩耗粒子が確認されており、ギヤ歯面ではやや厳しい潤滑状態が発生している可能性があると思われました。今後さらに摩耗が進行することが懸念されるため、ヶ月以内に再度分析を実施し、摩耗の進行状況を確認することを推奨します。フィルタの捕捉の影響による誤認を避けるため、今後の診断に当たっては、これまでの採油箇所に加え、フィルタの捕捉物も分析し、その結果から潤滑状態を評価することを推奨します。尚、フィルタ捕捉物の分析を実施する際には、フィルタ流量、フィルタ使用時間、主機稼働時間などの追加情報が必要です。水分が、新油に比較して高い値でした。使用油であるAlphasynPGは、ポリエチレングリコールベースの合成ギヤオイルであるため、水分を吸収しやすい特性があります。今後は、水分濃度増加の有無を監視されることを推奨します。粘度は良好。粘度mm/sと新油値.mm/sに比較して、粘度変化率は-.％で、当社推奨の管理限界値である±％以内にあり、良好と判断します。粘度は.mm/sでした。粘度は.mm/sでした。粘度指数はでした。粘度指数はでした。泡立ち試験は-でした。泡立ち試験は-と新油と同レベルにあり、消泡性能が新油と同レベルにあることが確認されました。水分は新油値より高い値でした。水分はppmと新油値より高い値でした。全酸価は良好。全酸価は.mgKOH/gと新油値.mgKOH/gに比較して高いものの、IRの結果で、新油との差異は確認されず、且つ、劣化の兆候も確認されなかったことから、本試料油は継続使用可能と判断します。機器の潤滑状態摩耗粒子の形態観察の結果、ギヤ歯面の疲労摩耗で発生したと推定される～μmサイズの摩耗粒子が観察されました。～μmサイズの疲労摩耗粒子が観察されました。異常摩耗の早期発見パラメータである潤滑状態指数がの乗と正常な範囲にあるものの、摩耗粒子の形態観察の結果でギヤ歯面の疲労摩耗で発生した～μmサイズの摩耗粒子が観察されました。
報告№108-0250 報告№108-0250 | 分析№108-01817 分析№108-01823 | 108-01823 | 、汚染度、軸受の潤滑状態を確認する。分析の結果、異常摩耗の早期発見パラメータであるフェログラフィーのIs値が高いの乗となっていました。摩耗粒子の形態観察で外部から混入したと思われる鉄錆、砂、樹脂等がやや多く観察されたことから、Is値が高い要因は、外部から混入した異物によるものと考えられました。外部混入異物は、今回の採油が対象設備の停止中に排油口から採油を実施しているため、排油口配管内部に残留していた汚染物が検出された可能性が高いと思われますが、観察された摩耗粒子は少なく、本軸受は継続使用可能と判断します。尚、を示す粘度、水分、全酸価、IRの各データは良好の範囲にあることから、この油は継続使用可能と判断します。
報告№108-6013 報告№108-0123 | 分析№108-00576 分析№108-00720 | 108-00720 | 、汚染度、軸受の潤滑状態を確認する。分析の結果、重量汚染度が.mg/mlと当社推奨の管理限界値を超えていました。また、異常摩耗の早期発見パラメータであるフェログラフィーのIs値が高いの乗となっていました。摩耗粒子の形態観察で異物の噛み込みにより発生する切削粒子、金属接触が厳しい場合に発生するシビア粒子、外部から混入したと思われる鉄錆、局部的に高圧・高温となる場合に発生するフリクションポリマが多く観察されました。更にSOAP／D－SOAPで鉄が検出されたことから、汚染度が高い要因は、摩耗と採油の影響によるものと考えられました。今回の採油は対象設備の停止中にドレンプラグから採油を実施しているため、これらの異物は、ドレンプラグ配管内部に残留していた汚染物が検出された可能性が高いと思われます。観察された摩耗粒子の形態は、切削摩耗と凝着摩耗が混在しており、特に切削摩耗は異物が混入していない状態に比較して、摩耗進行速度が速く注意が必要です。転がり軸受の場合、分の程度に寿命が低下することが知られています。今後、更に摩耗が進行し、転がり軸受の寿命の指標となるフレーキングに進展することが懸念されるため、油槽内を清掃することを推奨します。一方、を示す粘度、水分、全酸価、IR、RBOTの各データは良好の範囲にあることから、この油は継続使用可能と判断します。尚、上述しましたように、今回の採油は停止中の採油であるため、運転中の採油に比較して染度は高目に出ている可能性があります。採油は、粒子の沈降の影響を少なくすることが重要であり、そのため油中粒子が均一な分散状態で実施されることを併せて推奨します。
報告№109-09136 報告№111-00568 | 分析№109-001160 分析№111-002633 | 111-002633 | 潤滑油および軸受は継続使用可能な状態にあると判断します。但し、今後も摩耗の進行を傾向監視するため、以下の対策を推奨します。定期的な分析フレッティング摩耗の進行を監視するため、定期的に分析を実施し、摩耗の進行状況を確認することを推奨します。フェログラフィー異常摩耗の早期発見パラメータとして摩耗粒子を定量化して評価するフェログラフィーのIs値は、前回のの乗から乗に低下しており、潤滑状態が安定していることを示していました。摩耗粒子の形態で比較的多く観察された粒子は、潤滑状態が正常な場合に発生する摩耗粒子フレッティングにより発生する赤錆局部的に高圧・高温となる場合に発生するフリクションポリマでした。これらの摩耗粒子が観察された場合、潤滑部で発生している摩耗形態は、正常なマイルド摩耗微振動によるフレッティング摩耗であり、そして局部的ではあるものの高圧・高温の箇所が発生していることも分かります。フレッティングは、・軸と内輪内面・軸受箱と外輪外面・軌道輪と転動体の箇所で発生する可能性があります。フレッティング粒子は酸化して硬いため、軸受軌道面に噛み込んだ場合はその傷が疲労剥離の起点となり、疲労摩耗へと進展することが想定されます。フリクションポリマは、潤滑油が軌道面に押し込められ高圧状態になると同時に、圧縮熱により高温状態になった結果、基油自身が重合反応を起こし生成することが知られています。そのため、高圧高温状態の解消がなされなければ、潤滑油の劣化が進行し、粘度上昇に因る潤滑異常に進展する場合があります。Iカップリング発光分光分析供試の潤滑油を分析した結果、検出された金属元素は、SOAPの結果表に示すように、鉄、リン、亜鉛、カルシウム、ケイ素、ナトリウムでした。検出されたこれらの金属元素から発生箇所を推定すると鉄、亜鉛・軸受等リン・オイル添加剤カルシウム、ケイ素、ナトリウム・外部混入異物であると思われます。このうち、機械部品が摩耗したと思われる元素はのグループです。前回に比較して計数汚染度はNAS級からNAS級にランク減少し、良好でした。前回同様に粘度、水分、全酸価、IRの各データは良好でした。
報告№104-8040 | 分析№104-01654 | 104-01654 | 定期試験を実施した結果、SOAPで銅がppm検出されていました。この原因は以下のように、油の添加剤成分である亜鉛系添加剤と銅が反応して溶出する。冷却用蛇管にフィンがついていた場合、振動により摩耗する。及びの現象が同時に起こる。等が考えられますが、今回の銅の検出は分析の結果からの可能性が高いと推定されます。銅の溶出は、冷却蛇管と添加剤成分との反応で発生しますが以下の点で注意が必要です。冷却蛇管が溶解、又は、摩耗している場合、蛇管にピンホールが発生することへの注意が必要です。この場合、潤滑油に水分が混入しますので、水分値の増加により確認できます。油中の銅濃度が以上になった場合、別添資料鉱油の酸化に対する金属触媒の影響に示すとおり油の劣化速度が加速しますので、銅濃度は以下で管理されることを推奨します。銅分が増加傾向を示すような場合、油種の変更が必要です。
報告№103-0215 報告№103-0215 | 分析№103-02125 分析№103-02125 | 103-02125 | 分析の結果、全てのデータが良好であることから、本試料油は継続使用可能であり、軸受の潤滑状態も正常と判断します。を示す粘度、水分、全酸価、IRの各データが良好であることから、この油は継続使用可能と判断します。粘度は良好と判断します。粘度はmm/sと当社推奨の管理限界値内にあり、良好と判断します。水分は良好と判断します。水分は.ppmと管理限界値の以下にあり、良好と判断します。全酸価は良好と判断します。全酸価は.mgKOH/gと新油値以内にあり、良好と判断します。IRは良好と判断します。IRの結果、チャートに示すように油劣化の兆候を示すカルボン酸の吸収が確認されていないことから、良好と判断します。計数汚染度、重量汚染度、共に良好と判断します。計数汚染度は良好と判断します。計数汚染度はNAS級と当社推奨の管理限界値のNAS級以内にあり良好と判断します。重量汚染度は良好と判断します。重量汚染度は.mg/mlと当社推奨の管理限界値のmg/ml以内にあり良好と判断します。機器の潤滑状態フェログラフィーの結果、異常摩耗の早期発見パラメータであるIs値がのマイナス乗と良好の範囲にあり、潤滑状態は良好と判断します。SOAPは良好と判断します。SOAPの結果、摩耗により発生する鉄、錫が検出されていないことから良好と判断します。尚、油の添加剤成分であるリンが検出されました。D－SOAPは良好と判断します。D－SOAPの結果、摩耗により発生する鉄、錫が検出されていないことから良好と判断します。フェログラフィーの結果は、良好と判断します。フェログラフィーの結果、異常摩耗の早期発見パラメータであるIs値がのマイナス乗と良好の範囲にあり、且つ、摩耗粒子の形態観察の結果、摩耗粒子がほとんど観察されなかったことから、潤滑状態は良好と判断します。
報告№109-09136 | 分析№109-001160 | 112-002807 | 油の劣化進行は確認されなかったものの、水分濃度および油中の汚染度が高く、増加傾向にあることから、以下の対策を推奨します。対象設備は継続使用可能な状態にあると判断します。但し、将来的な摩耗進行の有無を確認するためにも傾向監視を継続することが有効です。濾過および水分除去摩耗粒子や異物等がギヤ歯面や軸受軌道面に噛み込むことによる摩耗の進行が懸念されます。また、水分の影響により金属表面で腐食摩耗による鉄錆等が発生し、摩耗が促進される懸念があるので、水分除去および可能であれば濾過を推奨します。定期的な分析今後懸念される凝着摩耗の進行を監視するため、定期的に分析を実施することを推奨します。新油との比較による評価を示す粘度、酸価のデータは新油データを基準として評価しています。今回は油名が不明であったため評価できませんでしたが、今後評価する場合は、使用している新油を同時に分析することをご検討下さい。はフェログラフィーおよびSOAP-Tの結果から総合的に判断した結果、継続使用は可能ですが、機器の機能を保持するためにも傾向管理が有用と考えます。フェログラフィー【定量分析：Is値】Is値は異常摩耗の早期発見パラメータのつで、摩耗粒子を定量化するために用います。Is値はの乗と低い値でした。フェログラフィー【定性分析：摩耗粒子および摩耗形態観察】分析結果から比較的多く観察された粒子は、以下の通りでした。シビア粒子・潤滑状態がやや厳しい凝着摩耗により発生。金属潤滑部が局部的に油膜切れを起していると考えられます。赤錆・金属表面が酸化により剥がれ落ちやすくなる腐食摩耗により発生。観察された摩耗粒子の中でもシビア粒子は、将来的な摩耗の進行に繋がる可能性を示唆しているため、傾向監視が必要と思われます。シビア粒子は、凝着摩耗に分類されます。この摩耗粒子は、ギヤ歯面や軸受軌道面で凝着、破断を繰り返し、この過程で生じる移着粒子が成長して摩耗粒子となります。そのため、ギヤ歯面や軸受軌道面では局部的に油膜切れが発生していることを示しています。この状態が継続した場合、摩耗粒子のサイズは徐々に大型化していき、設備の損傷に至る場合がありますので、傾向監視が必要です。Iカップリング発光分光分析【SOAP-T】検出された金属元素から発生箇所を推定すると、以下の通りでした。鉄、銅、ニッケル、錫、亜鉛・ギヤ、軸受等リン・添加剤カルシウム、バリウム、ケイ素、ナトリウム・外部混入異物計数汚染度は、NAS級以上と、当社推奨の管理限界値を超えていました。摩耗粒子の形態観察およびSOAP-Tの結果から、汚染度が高い要因は摩耗と外部混入異物の影響と思われます。粘度粘度はmm/sとISOVG規格内にありました。水分はppmと当社推奨の管理限界値を超えていました。今後、水分の影響で油槽内に錆が発生し、その影響で摩耗が発生する懸念があります。酸価は油名が不明であったため、新油データとの比較ができず評価できませんでした。潤滑油および設備の劣化比較と傾向はフェログラフィーおよびSOAP-Tの結果から総合的に判断した結果、前回同様に傾向管理が必要な状態にあると考えられます。フェログラフィー【定量分析：Is値】Is値は前回に比較しての乗から乗に上昇しているものの、低い値でした。フェログラフィー【定性分析：摩耗粒子および摩耗形態観察】前回同様にシビア粒子が比較的多く観察されました。Iカップリング発光分光分析【SOAP-T】前回と比較して鉄がppmから.ppmに増加していました。計数汚染度は、前回同様にNAS級以上と当社推奨の管理限界値NAS級を超えており、また粒子数も増加傾向にありました。粘度粘度は前回に比較してmm/sからmm/sに低下しているものの、前回同様にISOVG規格内にありました。水分は前回に比較してppmから.に増加し、前回同様に当社推奨の管理限界値を超えていました。酸価は前回に比較して.mgKOH/gから.mgKOH/gに低下していることから、油劣化は進行していないと考えられます。
報告№106-0025 報告№106-0018 | 分析№106-00118 分析№106-00069 | 106-00069 | 分析の結果、計数汚染度が当社推奨の管理限界値を超えていました。摩耗粒子形態観察の結果、外部から混入した鉄錆、砂が多く観察されたことから、汚染度が高い原因は、摩耗と外部から混入した異物の影響と考えられました。今後、これらの摩耗粒子及び異物が軸受摺動面に噛み込み摩耗が進行することが懸念されるため、濾過を実施されることを推奨します。また、更油の際にも念のため濾過を実施されることを併せて推奨します。これらのことは、計数汚染度がNAS級以上と当社推奨の管理限界値を超えていたこと異常摩耗の早期発見パラメータであるフェログラフィーのIs値がと良好の範囲にあるものの、摩耗粒子形態観察の結果、金属接触が厳しい場合に発生するシビア粒子、外部から混入した鉄錆、砂が観察されたことフィルタ写真で外部から混入した鉄錆、砂が観察されたこと以上のことから判断しました。尚、採油前の排油量がドレン配管分であり不足していた可能性も考えられます。今後の採油はドレン配管分の油量の～倍程度行って、採油を実施されることを推奨します。
報告№107-0483 | 分析№107-02873 | 107-02873 | トライボ診断により、機器軸受の潤滑状態、潤滑油の劣化状態を診断する。分析の結果、異常摩耗の早期発見パラメータであるフェログラフィーのIs値がの乗と管理目安に到達していました。観察された摩耗粒子には、硬い異物の噛み込みにより発生する切削粒子、局部的な油膜切れにより発生したシビア粒子、外部から混入した鉄錆や砂が観察されていることから、Is値が高い要因は、摩耗粒子の発生と外部混入異物によるものと考えられました。現在のところ、転がり軸受の寿命の指標となるフレーキングの発生は確認されていないことから、本軸受は継続使用可能な状態あると思われますが、摩耗粒子発生時には軌道面に損傷が発生しており、これが起点となってフレーキングに進展することが懸念されるため、ヶ月以内にトライボ診断を実施し、摩耗の進行状況を監視することを推奨します。このことは、計数汚染度がNAS級と高い値であること転がり軸受の摩耗により発生する鉄がSOAPでppm、D－SOAPでppm検出されたこと異常摩耗の早期発見パラメータであるフェログラフィーのIs値がの乗と管理目安に到達し、硬い異物の噛み込みにより発生する切削粒子、局部的な油膜切れにより発生したシビア粒子が観察されたこと以上のことから判断しました。尚、を示す全酸価、IRの各データは良好の範囲にあることから、この油は継続使用可能と判断します。
報告№109-09136 報告№110-00549 | 分析№109-001160 分析№110-002466 | 110-002466_date101217 | 金属元素と濃度の分析は、試料油を以上の高温で発光させ、その光を分光器で分光し、分光によって得られた光の強度と金属固有の波長とから元素を特定するIカップリング発光分光分析法）を用います。また摩耗状態は、SOAPにより求めた金属成分と濃度にフェログラフィー法による摩耗粒子分析とを加味して総合的に評価しますが、摩擦面の摩耗機構と摩耗状態の判断は摩耗粒子の形態と、異常摩耗の早期発見パラメータであるIs値により判断します。Iカップリング発光分光分析供試のギヤ油を分析した結果、検出された金属は、油中金属濃度の結果表に示すように、鉄、銅、ニッケル、錫、リン、亜鉛、カルシウム、アルミニウム、ナトウムでした。これら検出された金属元素から発生箇所を推定すると、鉄、銅、ニッケル、錫・ギヤ歯面、軸受等リン・オイル添加剤亜鉛、カルシウム、アルミニウム、ナトリウム・外部混入異物であると思われます。このうち、機械部品が摩耗したと思われる元素はのグループです。フェログラフィー摩耗粒子と摩耗形態分析結果から観察された粒子は、潤滑状態が正常な場合に発生する摩耗粒子異物の切削作用で発生する切削粒子であったことから、潤滑部では、正常なマイルド摩耗と異物による切削摩耗が発生していることが分かりました。減速機で切削摩耗が発生した場合、減速機内部で使用されている転がり軸受が切削摩耗により生じた軌道面の損傷が起点となって寿命が分の程度に低下することがあることから、ギヤ歯面の切削摩耗には十分注意する必要があります。切削摩耗の発生原因となる混入異物が残留している場合、この異物により切削摩耗が継続して発生する可能性があります。潤滑状態異常摩耗の早期発見パラメータとして摩耗粒子を定量化して評価するフェログラフィーのIs値は、潤滑状態が正常なの乗となっていました。バックラッシ提供して頂いたギヤの情報と鉄濃度からバックラッシを求めました。その結果、摩耗が減速機のギヤ歯面に集中していたと仮定した場合、年月の更油から稼働時間時間に発生したバックラッシの増加量は、推定で×-μmとなりました。また、この時間と同様の摩耗速度を用いて設備更新から稼働時間時間のバックラッシ総増加量を求めたところ、推定で×-μmになりました。このバックラッシ増加量は非常に小さな値であることから、ギヤ歯面は正常であると判断できました。計数汚染度は良好でした。粘度、水分、全酸価、IRの各データは良好でした。潤滑油および減速機は継続使用可能な状態にあると判断します。今後も定期的に分析を実施し、摩耗の進行状況を確認することを推奨します。
報告№109-09094 報告№110-00717 | 分析№109-000891 分析№110-002758 | 110-002758 | は良好と判断します。尚、RBOTがminと新油値のminに比較してmin減少していました。このまま継続使用した場合、この減少傾向から限界値に到達するのは、別紙図RBOTの減少傾向に示すように年月と推定されました。残りの継続使用期間は、約年ヶ月であると予測されます。潤滑油は継続使用可能な状態にあると判断します。≪状態監視とパラメータ≫分析の目的および各分析のパラメータは以下の通りです。特性低下目的：油の分析結果から、や劣化傾向ならびに添加剤の消耗程度、残存寿命などを確認する。粘度JISK全酸価JISK赤外線吸収スペクトルJISK酸化安定度試験JISK汚染目的：油の分析結果から、砂塵あるいは水・異種油などによるや、異物混入の有無を確認する。水分JISK計数汚染度JISB重量汚染度JISB光学顕微鏡観察摩耗目的：油中の摩耗粒子を分析する事により、回転・摺動部の潤滑状態、摩耗劣化の程度、余寿命などを解析する。摩耗診断電子顕微鏡観察JISKX線マイクロアナリシス油中金属濃度）JISK≪分析結果≫特性低下粘度：良好粘度値mm/sの新油値mm/sに対する変化率は+.％であり、当社推奨の管理限界値±％以内に留まっています。全酸価：良好全酸価は新油値の.mgKOH/gに比較し高くはあるものの、有機物・有機化合物試験の結果で油劣化の兆候を示すカルボン酸の吸収が見られないことから、問題は無いと判断します。赤外線吸収スペクトル：良好酸化安定度試験：良好酸化安定度試験の結果、数値minは当社推奨の管理限界値min以上に留まっており、現時点での使用は可能と判断します。汚染水分：良好水分値.ppmは当社推奨の管理限界値以内に留まっています。計数汚染度：今回は実施していません。重量汚染度：今回は実施していません。光学顕微鏡観察：今回は実施していません。摩耗摩耗診断電子顕微鏡観察・X線マイクロアナリシス：今回は実施していません。油中金属濃度：今回は実施していません。
報告№111-00058 報告№111-00058 | 分析№111-000388 分析№111-000388 | 111-000388 | ちょう度ちょう度値はと新グリース値に比較して低下し、当社推奨の管理下限値を超えていることから、硬化していることが分かりました。硬化したグリースを使用した場合、油分の流動性がなくなり、軸受等で良好な油膜が保持されにくくなる可能性があります。有機物・有機化合物有機物・有機化合物試験で検出されたピークには新グリースと異なるピークが検出されました。グリースが硬化していたため、グリースを交換されることを推奨します。IRの結果で新グリースと異なるピークが検出されたことから、グリース名が違うか、或いは、異種グリースが混入した可能性が考えられますので、確認する必要があります。≪状態監視とパラメータ≫分析の目的および各分析のパラメータは以下の通りです。特性低下目的：グリースの分析結果から、グリースの物理的性状や劣化傾向などを確認する。全酸価JISK赤外線吸収スペクトルJISKちょう度JISK滴点JISK摩耗目的：グリース中の摩耗粒子を分析する事により、回転・摺動部の潤滑状態、摩耗劣化の程度、余寿命などを解析する。摩耗診断電子顕微鏡観察JISKX線マイクロアナリシス油中金属濃度JISK≪分析結果≫特性低下全酸価：良好全酸価.mgKOH/gは新油値の.mgKOH/g以内にあることから問題は無いと判断します。赤外線吸収スペクトル：良好ちょう度：要処置ちょう度値はと当社推奨の管理下限値であるを超えていました。滴点：良好滴点はと新油値のに比較し高いものの、有機物・有機化合物試験の結果で油劣化の兆候を示すカルボン酸の吸収が見られないことから、問題は無いと判断します。摩耗摩耗診断電子顕微鏡観察・X線マイクロアナリシス：今回は実施していません。油中金属濃度：今回は実施していません。
報告№108-0379 報告№108-0379 | 分析№108-02519 分析№108-02519 | 108-02519 | 、汚染度、軸受の潤滑状態を確認する。本試料油は、採油できた量が少なかったため、重量汚染度は参考値としてお考え下さい。軸受の潤滑状態分析の結果、計数汚染度がNAS級以上、重量汚染度がmg/mlと共に当社推奨の管理限界値を超えています。また、異常摩耗の早期発見パラメータであるフェログラフィーのIs値が高いの乗となっています。摩耗粒子の形態観察で異物の噛み込みなどで発生する切削粒子、金属接触が厳しい場合に発生するシビア粒子が多く観察されています。更にSOAP／D－SOAPで鉄、SOAPでケイ素が検出されたことから、汚染度が高い要因は、摩耗と外部混入異物の影響と考えられます。観察された摩耗粒子から判る摩耗形態は、切削摩耗と凝着摩耗であり、これらの形態が混在していることが確認されています。特に切削摩耗は異物が混入していない状態に比較して、摩耗進行速度が速く注意が必要です。転がり軸受でこの摩耗形態が発生した場合、寿命が分の程度に低下することも知られています。今後さらに摩耗が進行し、転がり軸受では寿命の指標となるフレーキングに進展することが懸念されるため、油槽内を清掃されると共に運転再開後ヶ月以内に再度分析を実施し、摩耗の進行状況を確認されることを推奨します。ケイ素の検出ケイ素が検出されています。一般に、潤滑油中からケイ素が検出された場合の原因として、油の消泡剤として使用されるシリコン系の添加剤が検出されるフェログラフィーおよびフィルタ表面の異物観察で砂が多く観察され、これが検出されるシリコングリースをシール部に塗布している場合、このシリコングリースが潤滑油に混入して検出されるなどが挙げられますが、今回の原因は、フェログラフィーおよびフィルタで砂はあまり観察されなかったことから、以外の可能性が考えられます。およびについては、分析結果では確認することが出来ませんので、原因を絞込むため、消泡剤の投与をしていないか、また、シリコングリースを使用している箇所があるかについてご確認下さい。を示す粘度、水分、全酸価、IR、RBOTの各データは良好の範囲にあることから、この油は継続使用可能と判断します。
報告№102-4077 | 分析№102-03117 | 102-03117 | 分析の結果、オイルリングの摩耗が確認されました。今後、オイルリングの振れ回りが増大し、潤滑油を適正にかきあげることができなくなり、油膜切れを発生させることが懸念されるため以下の点に注意をしてください。巡視の際にオイルリングの回転状況を確認するヶ月以内に再度分析を実施し、汚染状況及び摩耗の進行状況を確認するこれらを推奨します。このことは、計数汚染度がNAS級と当社推奨の管理限界値に到達しており、異常摩耗の早期発見パラメータである、Is値が.と良好の範囲にあるものの、摩耗粒子形態観察の結果、オイルリングの摩耗により発生した銅合金がやや多く見られたことD－SOAPで、銅がppmと前回に比較してppm上昇したことから判断します。
報告№108-0411 報告№110-00656 | 分析№108-02744 分析№110-003028 | 110-003028 | は、油の粘度変化率、油中のスラッジの発生量などを判断パラメータに、粘度、全酸価、有機物・有機化合物、酸化安定度で評価します。分析の結果、油の粘性を示す粘度は、新油値の.mm/sに比較して粘度変化率が-％の.mm/sとほぼ変化はなく、また油中のスラッジの発生量を示す全酸価は、新油値の.mgKOH/gに対して.mgKOH/gでほぼ変化が見られず劣化は確認されていない。さらには有機物・有機化合物の結果でも油が劣化した場合に発生するカルボン酸の発生も確認されず、酸化防止剤の残存量を示す酸化安定度は、限界値minに比較して、十分に残量があるminであった。以上のように、の健全性を示す各パラメータは全て良好であり、潤滑油の劣化は確認されませんでした。尚、別紙酸化安定度の減少傾向から油の余寿命を求めた結果、本試料は年月まで使用可能であることが分かります。油中の水分を計測した結果、水分はppmと新油と同等であり、継続使用可能な状態にあることが確認されました。潤滑油は継続使用可能な状態にあると判断します。
報告№104-0378 報告№104-0416 | 分析№104-02669 分析№104-02907 | 104-02907 | 分析の結果、軸受の摩耗は安定していると判断します。これらのことは、前回に比較して、計数汚染度の等級に変化がないことSOAP／D-SOAPの鉄及び錫濃度に大きな変化がないこと異常摩耗の早期発見パラメータであるフェログラフィーのIs値が.と良好の範囲にあること以上のことから判断しました。尚、を示す粘度、水分、全酸価、RBOT、IRの各データが良好であることから、この油は継続使用可能と判断します。
報告№106-0025 報告№106-0515 | 分析№106-00118 分析№106-02971 | 106-02971 | 分析の結果、本軸受は継続使用可能な状態にあることが確認されました。但し、異常摩耗の早期発見パラメータであるフェログラフィーのIs値がの乗とやや高く、摩耗粒子形態観察で異物の噛み込みにより発生する切削粒子、局部的な油膜切れにより発生するシビア粒子、局部的に高圧・高温となる場合に発生するフリクションポリマが観察されたことから、摩耗形態は切削摩耗凝着摩耗が混在していることが確認できました。摩耗形態の中でも切削摩耗は、異物が混入していない状態に比較して摩耗進行速度が速く注意が必要です。今後更に摩耗が進行し、転がり軸受の寿命の指標となるフレーキングに進展することが懸念されるため、ヶ月以内に再度分析を実施し、摩耗の進行状況を確認されることを推奨します。これらのことは、異常摩耗の早期発見パラメータであるフェログラフィーのIs値がの乗とやや高く、摩耗粒子形態観察の結果、異物の噛み込みにより発生する切削粒子、局部的な油膜切れにより発生するシビア粒子、局部的に高圧・高温となる場合に発生するフリクションポリマが観察されたこと以上のことから判断しました。
報告№109-09136 | 分析№109-001160 | 113-002565 | 潤滑油および対象設備は継続使用可能な状態にあると判断します。但し、今後の摩耗推移を確認するためにも傾向監視を継続することが有効です。定期的な分析今後の疲労摩耗の推移を監視するため、定期的な分析実施を推奨します。異常摩耗の早期発見のパラメータであるIs値は、レベルと正常です。但し、潤滑部の摩耗が認められたため、定期的に潤滑油分析を実施し、摩耗推移を監視することが有用と考えます。フェログラフィーで比較的多く観察された粒子は、以下の通りです。正常な摩耗粒子・潤滑状態が正常なマイルド摩耗により発生。疲労摩耗粒子・繰返し応力による金属疲労で発生。大型化するとフレーキングの発生が懸念されます。粘度、水分、酸価の各データは良好です。
報告№107-4545 報告№109-09302 | 分析№107-02185 分析№109-002183 | 109-002183 | トライボ診断の結果、粘度を除く項目は良好です。粘度は、前回同様に新油値のmm/sに比較し変化率が-％のmm/sとなっており、当社推奨の管理限界値である±％を超えていました。粘度低下の要因のひとつとなる異種油の混入や劣化がIRで確認できなかったことから、今回の粘度低下は、潤滑油の製造ロットによる差異、または、潤滑油の分子がせん断作用を受けて低下したことなどが考えられます。全酸価の上昇が確認されていないため、現在のところ本試料油は継続使用可能な状態にありますが、粘度低下は、シール部からの漏れ量の増加や、油膜形成に影響し摩耗の促進につながりやすくなることから、定期的な分析により粘度の低下および油の劣化の進行状況を確認することを推奨します。粘度が当社推奨の管理限界値を超えています。粘度粘度はmm/sと新油値mm/sに比較して、粘度変化率は-％で、当社推奨の管理限界値である±％を超えています。粘度粘度はmm/sとなっています。粘度指数粘度指数はとなっています。水分はppmと当社推奨の管理限界値の以下であり、良好と判断する。全酸価全酸価は.mgKOH/gと新油値.mgKOH/g以内にあり、良好と判断します。
報告№104-0124 報告№104-0124 | 分析№104-00956 分析№104-00964 | 104-00964 | 本トライボ診断は、潤滑油を分析し、分析結果から潤滑、汚染状態及び機器の潤滑状態を評価することを目的としました。診断の結果、減速機ギヤ歯面でマイクロピッチングと異物の噛み込みにより発生した切削摩耗が発生していることが確認されました。但し、発生程度は軽度であり、継続使用可能な状態にあると判断します。これらのことは、以下のことから判断しました。D－SOAPの結果、ギヤの摩耗により発生した鉄が検出されたこと異常摩耗の早期発見パラメータであるフェログラフィーのIs値がの乗と良好の範囲にあるものの、摩耗粒子の形態観察の結果、マイクロピッチングにより発生した摩耗粒子と異物の噛み込みにより発生した切削粒子が観察されたこと水分がppmと管理基準値を超えており、発錆予防のため更油を推奨します尚、減速機のバックラッシの増加を確認するためには、歯車のタイプ形状、モジュール、歯幅、歯数などの情報が必要です。是非、ご提供下さい。
報告№108-0411 報告№110-00638 | 分析№108-02744 分析№110-002899 | 110-002899 | は、油の粘度変化率、油中のスラッジの発生量などを判断パラメータに、粘度、全酸価、IR、RBOTで評価します。分析の結果、油の粘性を示す粘度は、新油値の.mm/sに比較して粘度変化率が-％のmm/sとほぼ変化はなく、また油中のスラッジの発生量を示す全酸価は、新油値の.mgKOH/gに対して.mgKOH/gでほぼ変化が見られず劣化は確認されていない。さらにはIRの結果でも油が劣化した場合に発生するカルボン酸の発生も確認されず、酸化防止剤の残存量を示すRBOTは、限界値minに比較して、十分に残量があるminであった以上のように、の健全性を示す各パラメータは全て良好であり、潤滑油の劣化は確認されませんでした。なお、使用油の使用期間または使用時間が不明であったため、ご要求の油の余寿命に関する検討は行えませんでした。可能であれば、これらの情報をご提供下さい。汚染度油中の水分を計測した結果、水分は.ppmと新油と同等であり、継続使用可能な状態にあることが確認されました。潤滑油は継続使用可能な状態にあると判断します。
報告№109-09136 報告№111-00053 | 分析№109-001160 分析№111-000286 | 111-000286 | 更油からの使用時間をもとに潤滑油の余寿命を評価したところ、潤滑油は次回定検まで使用可能と判断できました。次回定検時に更油を実施しない場合は、酸化安定度を知るための分析を実施し、余寿命を確認することを推奨します。酸化安定度はminであり、当社推奨の管理限界値のmin以上であることから、良好と判断します。
報告№108-0387 報告№109-09014 | 分析№108-02609 分析№109-000341 | 109-000341 | 、汚染度、軸受の潤滑状態を確認する。今回の採油は、対象設備の停止中に排油口から実施しているため、別紙油中粒子の沈降の影響に示すように、沈降の影響を受けて分析データが高濃度に出る可能性があります。今回の分析は、以上のことを踏まえて結果を検討します。汚染度および軸受の潤滑状態分析の結果、摩耗粒子の形態観察で金属接触が厳しい場合に発生するμmサイズのシビア粒子が観察され、D－SOAPで鉄および錫が検出されました。観察されたシビア粒子は、油膜切れが発生していたことを示すものですが、視野に個と少なく、また軸受メタルの主成分である錫濃度が極微量であることから、メタル表面は正常であると判断します。排油口からの採油にも関わらず、データは良好な状態を示していることから、潤滑状態は正常と思われますが、より的確に確認するには再分析により摩耗状況を判断することが望まれます。再分析の時期を理論的に求めたところ、最短で約時間となりました。この時間は、油中汚染物が均一になるために必要とする時間であり、この時間を経過すれば、再分析の結果から状態の傾向を確認することが可能となります。そのため、試運転などで数時間の運転が可能であれば、より的確に状況が確認できますので再分析を推奨します。を示す粘度、水分、全酸価、IR、RBOTの各データは良好の範囲にあることから、この油は継続使用可能と判断します。
報告№109-09250 報告№109-09250 | 分析№109-001875 分析№109-001875 | 109-001875 | 結論汚染度はやや高いものの、特性低下に係るパラメータは全て良好の範囲にあることから、潤滑油は継続使用可能と判断します。減速機は、摩耗は発生しているものの、比較的摩耗の進行速度が遅いマイルド摩耗が支配的ですので、継続使用可能と判断します。今後は定期的に分析を実施し、油劣化および摩耗の進行状況を確認することを推奨します。尚、可能であれば濾過または更油により汚染度を改善することを推奨します。特性低下特性低下に係るパラメータの分析結果は良好と判断します。粘度粘度は.mm/sと新油値.mm/sに対する粘度変化率は-％で、当社推奨の管理限界値である±％以内にあり、良好と判断します。全酸価添加タービン油については、当社では管理限界値を設定しておらず、新油分析値との比較及び他の分析項目の結果より全酸価の状態判断を行います。その結果、全酸価は.mgKOH/gと新油値mgKOH/g以内にあることから、良好と判断します。酸化安定度酸化安定度はminであり、当社推奨の管理限界値のmin以上であることから、良好と判断します。有機物・有機化合物有機物・有機化合物は、IRチャートによる新油分析値との比較の結果、cm-付近に劣化の兆候を示すカルボン酸の吸収が確認されていないことから、良好と判断します。色相はLであり、新油値のLに比較して大きな変化がないことから、良好と判断します。汚染に係るパラメータの分析結果は、汚染粒子数は当社推奨の管理限界値に到達していました。水分はppmであり、当社推奨の管理限界値の以下であることから、良好と判断します。汚染粒子数はNAS級であり、当社推奨の管理限界値のNAS級に到達していました。汚染度物重量はmg/mlでした。摩耗フェログラフィーによる摩耗粒子の観察の結果、μm以下の鉄系摩耗粒子、異物の噛み込みなどで発生する切削粒子、疲労摩耗粒子、局部的に高圧・高温となる場合に発生するフリクションポリマが観察されました。異常摩耗の早期発見パラメータであるフェログラフィーのIs値がの乗と良好の範囲にあるものの、摩耗粒子の形態観察の結果、μm以下の鉄系摩耗粒子、異物の噛み込みなどで発生する切削粒子、疲労摩耗粒子、局部的に高圧・高温となる場合に発生するフリクションポリマが観察されました。金属濃度SOAP法により金属濃度を測定した結果、潤滑箇所で発生する金属接触によって検出される鉄がppm、鉛がppm、油の添加剤成分であるリンがppm、外部から混入したと思われるカルシウム、アルミニウムがppm、ケイ素がppm検出されました。金属濃度酸溶解法により金属濃度を測定した結果、潤滑箇所で発生する金属接触によって検出される鉄がppm、鉛が、銅が、油の添加剤成分であるリンが、外部から混入したと思われる亜鉛が、カルシウムがppm、バリウムが、アルミニウムが検出されました。
報告№104-0343 報告№104-0347 | 分析№104-02363 分析№104-02370 | 104-02370 | トライボ診断により、機器軸受の潤滑状態、潤滑油の劣化状態を診断することを目的としました。分析の結果、前回同様に観察された摩耗粒子には、フレッティングの発生が確認されたものの、分析結果から求めた機器の潤滑状態、潤滑油の性状が共に良好である事から、現在、徐々に摩耗は進行しているものの、軸受は継続使用可能な状態にあると判断します。前回と今回の分析結果をもとに現時点における平均的な摩耗深さを計算により求めたところ、摩耗の深さは軸受表面から.μmであることが推定されました。本軸受がこの摩耗速度で、摩耗の限界に到達する時間、いわゆる限界使用時間を試算すると、軸受の表面粗さをsとした場合の余寿命は約万時間になると推定されます。このことから、軸受の摩耗は徐々に進行しているものの、軸受は継続使用可能な状態にあると判断します。尚、潤滑状態は良好であるものの、観察された摩耗粒子がフレッティングで発生した赤錆が支配的であることから、発生した赤錆が軸受摺動面に噛み込み摩耗が進行することが懸念されるため、定期的にトライボ診断を実施し、摩耗の進行速度を監視することを推奨します。
報告№109-09136 報告№111-00650 | 分析№109-001160 分析№111-003275 | 111-003275_date120206 | 潤滑油は継続使用可能な状態にあると判断します。粘度、全酸価、IR、RBOTの各データは良好でした。尚、別紙RBOTの減少傾向から油の余寿命を求めた結果、本試料は直近の更油から起算して稼働日数が年月まで使用可能であることが分かります。水分は良好でした。
報告№109-09564 報告№109-09564 | 分析№109-003487 分析№109-003487 | 109-003487 | ・汚染度前回に比較して計数汚染度がNAS級から級にランク増加したものの、当社推奨の管理限界値内にありました。・摩耗状態SOAP／D－SOAPの結果、鉄および錫濃度に変化はなく、異常摩耗の早期発見パラメータであるフェログラフィーのIs値も.と良好の範囲にありました。・粘度、水分、全酸価、IRの各データは良好でした。結論分析の結果で計数汚染度の上昇が確認されたものの、上昇したのは採油の影響によるものと推定されます。潤滑状態を示すSOAP／D－SOAP、フェログラフィーの各データに変化がなかったことから、摩耗は安定しており潤滑状態は正常と判断します。また、を示す粘度、水分、全酸価、IRの各データが良好の範囲あることから、本試料は継続使用可能と判断します。は良好と判断します。粘度は良好と判断します。粘度はmm/sと新油値.mm/sに比較して、粘度変化率は-％で、当社推奨の管理限界値である±％以内にあり、良好と判断します。水分は良好と判断します。水分は.ppmと当社推奨の管理限界値の以下であり、良好と判断します。全酸価は良好と判断します。全酸価は.mgKOH/gと当社推奨の管理限界値の.mgKOH/g以内にあり、良好と判断します。IRの結果、良好と判断します。IRの結果、油劣化の兆候を示すカルボン酸の吸収が確認されていないことから、良好と判断します。は良好と判断します。計数汚染度は良好と判断します。計数汚染度はNAS級と当社推奨の管理限界値のNAS級以内にあり、良好と判断します。重量汚染度は良好と判断します。重量汚染度は.mg/mlと当社推奨の管理限界値のmg/ml以内にあり、良好と判断します。機器の潤滑状態D－SOAPの結果、前回同様に軸受の摩耗を示す錫が検出されました。SOAPの結果は良好です。SOAPの結果、金属元素は検出されませんでした。D－SOAPの結果は良好です。D－SOAPの結果、鉄が、軸受の摩耗を示す錫が、外部から混入したナトリウムが検出されました。フェログラフィーの結果は良好です。異常摩耗の早期発見パラメータであるフェログラフィーのIs値が.と良好の範囲にあります。
報告№104-0347 | 分析№104-02825 | 104-02825 | トライボ診断により、機器軸受の潤滑状態、潤滑油の劣化状態を診断することを目的としました。分析の結果、ベアリング軌道面や転動面ですべりを伴う摩耗が発生し、これが進行しつつあることが確認されました。又、砂等の硬い異物の噛み込みにより生じた切削摩耗も同時に発生していると思われます。この摩耗は直ちにベアリングの損傷に至る状況ではありませんが、軌道面や転動面に発生した損傷が起点となって、フレーキングに進展することが懸念されるため、～ヶ月後に再度分析を実施し、摩耗の進行状況を確認されることを推奨します。このことは、前回の採油時にほぼ全量更油されているにもかかわらず、計数汚染度がNAS級になり、異常摩耗の早期発見パラメータであるIs値がの乗とやや高いこと摩耗の形態観察の結果、すべり摩擦により発生した摩耗粒子や異物の噛み込みにより発生した切削摩耗が見られること以上のことから判断しました。
報告№109-09136 報告№111-00536 | 分析№109-001160 分析№111-002438 | 111-002438 | グリースおよび軸受は継続使用可能な状態にあると判断します。フェログラフィー摩耗粒子の形態で比較的多く観察された粒子は、潤滑状態が正常な場合に発生する摩耗粒子でした。このような摩耗粒子が観察された場合には、潤滑部では正常なマイルド摩耗が発生していることが分かります。Iカップリング発光分光分析供試グリースを分析した結果、検出された金属元素は、SOAPの結果表に示すように、鉄、鉛、銅、クロム、錫、リン、亜鉛、カルシウム、バリウム、アルミニウム、ケイ素、ナトリウム、マグネシウム、ホウ素でした。これらの検出された金属元素から発生箇所を推定すると鉄、鉛、銅、クロム、錫・軸受等リン、亜鉛・グリース添加剤カルシウム、バリウム、アルミニウム、ケイ素、ナトリウム、マグネシウム、ホウ素・増ちょう剤等であると思われます。このうち、機械部品が摩耗したと思われる元素はのグループです。グリースのちょう度、滴点、酸価、水分、IRの各データは良好でした。
報告№109-09136 報告№111-00652 | 分析№109-001160 分析№111-003279 | 111-003279_date120213 | 潤滑油および変速機は継続使用可能な状態にあると判断します。但し、今後も摩耗の進行を傾向監視するため、以下の対策を推奨します。定期的な分析凝着摩耗の進行を監視するため、今後も定期的に分析を実施し、摩耗の進行状況を確認することを推奨します。変速機の情報提供今後コーンディスクの摩耗が進行した場合、摩耗程度を評価する必要がありますので、次回分析時には、油量、変速段数、フランジディスクの枚数、コーンディスクの枚数、各段の接触割合、接触径、接触幅をお知らせください。フェログラフィー異常摩耗の早期発見パラメータとして摩耗粒子を定量化して評価するフェログラフィーのIs値は、潤滑状態が厳しいの乗でした。摩耗粒子の形態で比較的多く観察された粒子は、潤滑状態が正常な場合に発生する摩耗粒子金属潤滑部が局部的に油膜切れを起して発生するシビア粒子でした。これらの摩耗粒子が観察された場合、潤滑部で発生している摩耗形態は、正常なマイルド摩耗潤滑状態がやや厳しい凝着摩耗であることが分かります。Iカップリング発光分光分析供試の潤滑油を分析した結果、検出された金属元素は、SOAPの結果表に示すように、鉄、リン、亜鉛、カルシウム、ナトリウムでした。検出されたこれらの金属元素から発生箇所を推定すると鉄・コーンディスク等リン、亜鉛、カルシウム・オイル添加剤ナトリウム・外部混入異物であると思われます。このうち、機械部品が摩耗したと思われる元素はのグループです。計数汚染度は当社推奨の管理限界値に到達していました。フィルタ表面の異物観察で鉄錆、砂等が観察されたことから、汚染度が高い要因は、摩耗と外部混入異物の影響と思われます。粘度、水分、全酸価、IRの各データは良好でした。
報告№109-09136 報告№113-00641 | 分析№109-001160 分析№113-002744 | 113-002744 | 粘度および消泡性能の低下が確認されました。今後は障害予防を目的に以下の対策を推奨します。更油、或いは、部分更油粘度が新油に比較して.％低下し、推奨する管理基準を下回っていることが分かりました。適正な範囲を超えた粘度で使用を継続した場合、ギヤ歯面やベアリング軌道面で油膜切れが発生し、摩耗が進行することが懸念されるため、更油、或いは、部分更油を推奨します。追加分析消泡性能が低下した場合、ギヤ歯面での油膜形成に影響が出て摩耗が進展することがありますので、フェログラフィーおよびSOAP-Tを追加して摩耗により発生する油中金属濃度や潤滑状態を確認することを推奨します。粘度粘度は.mm/sと新油値mm/sに比較して、粘度変化率は-.％で、前回同様に当社推奨の管理限界値である±％を超えていました。今後、適正な粘度範囲で使用していない場合、ギヤ歯面やベアリング軌道面で油膜切れが発生し、摩耗が進行することが懸念されます。泡立ち試験泡立ち試験の結果は、-と新油値が-であるのに比較して高い値となっていたことから、消泡性能が低下していることが分かりました。今後の使用状況によっては油の酸化劣化が進行したり、ギヤ歯面およびベアリング軌道面で油膜切れが発生したりする場合があるため、消泡剤の添加による消泡性能の改善など何らかの対応が必要になると思われます。分析結果粘度および消泡性能が低下していることが確認されました。粘度粘度は.mm/sと新油値mm/sに比較して、粘度変化率は-.％で、当社推奨の管理限界値である±％を超えていました。泡立ち試験泡立ち試験は-と新油に比較して高い値でした。水分はppmと当社推奨の管理限界値の以下であり、良好と判断します。酸価はmgKOH/gと新油値mgKOH/g以下にあり、良好と判断します。
|  | 113-001828 | 潤滑油の劣化はないことから、継続使用可能と判断します。対象設備は継続使用可能な状態にあると判断します。但し、将来的な摩耗進行の有無を確認するためにも傾向監視を継続することが有効です。摩耗進行の監視今後の摩耗の進行を監視するために、定期的に分析を実施し、進行状況を確認されることを推奨します。はフェログラフィーおよびSOAPの結果から総合的に判断した結果、継続使用は可能ですが、今後の機器の機能を確認するためにも傾向管理が有用と考えます。フェログラフィー【定量分析：Is値】Is値は異常摩耗の早期発見パラメータのつで、摩耗程度を定量化するために用います。前回に比較して、Is値はの乗から乗に低下しているものの、やや高い値でした。フェログラフィー【定性分析：摩耗粒子および摩耗形態観察】分析結果から比較的多く観察された粒子は、以下の通りでした。正常な摩耗粒子・潤滑状態が正常なマイルド摩耗により発生。Iカップリング発光分光分析【SOAP】検出された金属元素から発生箇所を推定すると、以下の通りでした。リン、亜鉛、カルシウム、マグネシウム・添加剤アルミニウム、ケイ素・外部混入異物粘度、水分、IR酸化度の各データは良好でした。
報告№107-4545 報告№109-009205 | 分析№107-02185 分析№109-001565 | 109-001565 | トライボ診断の結果、全てのデータが良好であることから、この油は継続使用可能と判断します。は良好と判断します。粘度は良好。粘度は.mm/sと新油値mm/sに比較して、粘度変化率は-％で、当社推奨の管理限界値である±％以内にあり、良好と判断します。粘度はmm/sとなっています。粘度はmm/sとなっています。粘度指数はとなっています。粘度指数はとなっています。水分は良好。水分は.ppmと当社推奨の管理限界値の以下であり、良好と判断します。全酸価は良好。全酸価は.mgKOH/gと新油値.mgKOH/gに比較して高いものの、IRの結果で油劣化の兆候を示すカルボン酸の吸収が確認されていないことから、良好と判断します。
報告№109-09136 報告№111-00224 | 分析№109-001160 分析№111-001137 | 111-001137 | 軸受は継続使用可能な状態にあると判断します。但し、摩耗の進行が懸念されるため、以下の対策を推奨します。凝着摩耗の進行を監視するため、ヶ月後に分析を実施し、摩耗の進行状況を確認することを推奨します。フェログラフィー異常摩耗の早期発見パラメータとして摩耗粒子を定量化して評価するフェログラフィーのIs値は、潤滑状態がやや厳しいの乗でした。摩耗粒子の形態で比較的多く観察された粒子は、潤滑状態が正常な場合に発生する摩耗粒子、金属潤滑部が局部的に油膜切れを起して発生する銅系シビア粒子でした。これらの摩耗粒子が観察された場合、潤滑部で発生している摩耗形態は、正常なマイルド摩耗と潤滑状態がやや厳しい凝着摩耗が発生していることが分かります。銅を使用した箇所は、転がり軸受の型番から保持器であることがわかります。今後保持器の摩耗が進行することで転動体とのギャップが大きくなると共に振動が増大し、摩耗の進行につながることが懸念されます。Iカップリング発光分光分析供試のギヤ油を分析した結果、検出された金属元素は、SOAPの結果表に示すように、鉄、銅、錫、リン、亜鉛、カルシウム、アルミニウム、ケイ素、ナトリウムが検出されました。これらの検出された金属元素から発生箇所を推定すると鉄、銅、錫・軸受等リン・オイル添加剤亜鉛、カルシウム、アルミニウム、ケイ素、ナトリウム・外部混入異物であると思われます。このうち、機械部品が摩耗したと思われる元素はのグループです。計数汚染度は当社推奨の管理限界値を超えていました。フィルタ表面の異物観察で銅合金、鉄錆、砂等が観察されたことから、汚染度が高い要因は、摩耗と外部混入異物の影響と思われます。分析結果計数汚染度は当社推奨の管理限界値を超えていました。計数汚染度計数汚染度はNAS級以上と当社推奨の管理限界値のNAS級を超えていました。重量汚染度はmg/mlでした。機器の潤滑状態摩耗粒子の形態観察の結果、潤滑状態が正常な場合に発生する摩耗粒子、金属潤滑部が局部的に油膜切れを起して発生する銅系シビア粒子が比較的多く観察されました。SOAPSOAPの結果、摩耗により発生する銅、油の添加剤成分であるリンが検出されました。D－SOAPD－SOAPの結果、摩耗により発生する鉄、銅が検出されました。フェログラフィー異常摩耗の早期発見パラメータであるフェログラフィーのIs値がの乗とやや高く、摩耗粒子の形態観察の結果、潤滑状態が正常な場合に発生する摩耗粒子、金属潤滑部が局部的に油膜切れを起して発生する銅系シビア粒子が比較的多く観察されました。
報告№109-09136 報告№114-00187 | 分析№109-001160 分析№114-000575 | 114-000575 | 濾過前の試料油を分析した結果、粘度はmm/sと新油値のmm/sに比較して、粘度変化率は+％で、前回同様にやや不良領域にあります。粘度は、これまで使用していたISOVGにISOVGであるFBKタービンを補充して使用しているため新油データに比較して高い値を示していますが、前回に比較して変化が少ないことから、本試料油は継続使用可能と判断します。尚、RBOTが前回に比較してmin増加しています。RBOTが増加した理由は、更油、補給を実施した仮設タンクで他の軸受油と混合して濾過を実施した濾過機配管内や仮設タンクなどに油が残留していた以上のことが考えられます。お客様の情報からは～のいずれにも該当せず、原因を特定するのは困難です。但し、今回の分析結果で、酸価および粘度の各データに大きな変化はなく、異種油の混入などは確認されていないため、本試料油は継続使用可能な状態にあります。今後は今回のRBOT値によりデータ管理を行います。
|  | 112-002267 | 潤滑油および軸受は継続使用可能な状態にあると判断します。但し、今後も摩耗の進行を傾向監視するため、以下の対策を推奨します。水分濃度の調整水分の影響による発錆予防のため、水分除去や部分更油による水分を相対的に低下させることを推奨します。摩耗進行の監視切削摩耗の進行を監視するために、定期的に分析を実施し、進行状況を確認されることを推奨します。はフェログラフィーおよびSOAPの結果から総合的に判断した結果、やや厳しい状態にあると考えられます。フェログラフィー【定量分析：Is値】Is値は異常摩耗の早期発見パラメータのつで、摩耗粒子を定量化するために用います。今回のIs値はの乗とやや高い値でした。フェログラフィー【定性分析：摩耗粒子および摩耗形態観察】分析結果から比較的多く観察された粒子は、以下の通りでした。正常な摩耗粒子・潤滑状態が正常なマイルド摩耗により発生。切削粒子・異物や金属表面の微小突起による切削摩耗により発生。フリクションポリマ・局部的に高圧・高温となる場合に発生。観察された摩耗粒子の中でも切削粒子、フリクションポリマは、注意が必要です。切削摩耗は、他の摩耗形態に比較して摩耗進行速度が速く注意が必要で、定期的なトライボ診断による状態監視が必要と考えます。切削摩耗の原因となる混入異物が残留している場合、この異物により切削摩耗が継続して発生する可能性があります。フリクションポリマは、潤滑油が摺動面に押し込められ高圧状態になると同時に、圧縮熱により高温状態になった結果、基油自身が重合反応を起こし生成することが知られています。そのため、高圧高温状態の解消がなされなければ、潤滑油の劣化が進行し、粘度上昇に因る潤滑異常に進展する場合があります。Iカップリング発光分光分析【SOAP】検出された金属元素から発生箇所を推定すると、以下の通りでした。鉄、銅、ニッケル・エンジン部品リン、亜鉛、カルシウム、マグネシウム、ホウ素・添加剤アルミニウム、ナトリウム・外部混入異物銅を使用した箇所の溶出・摩耗SOAPの結果、銅がppm検出されたことから、銅を使用した箇所の溶出・摩耗が発生していると推定されます。亜鉛系添加剤を使用している潤滑油で銅が検出される場合、潤滑系統内でこれらの金属が亜鉛系添加剤の影響により溶出することが知られています。今回の検出は、この溶出と摩耗との双方によるものと考えられます。今後、別紙鉱油の酸化に対する金属触媒の影響に示すように濃度の増加に伴い酸化速度が速まる可能性があります。粘度、塩基価、IR酸化度の各データは良好でした。水分は、ppmと当社推奨の管理限界値を超えていました。今後、水分の影響で油槽内に錆が発生し、その影響で摩耗が発生する懸念があります。
報告№104-6054 | 分析№104-01190 | 104-01190 | 精点Aを実施した結果、上部ガイド軸受、スラスト軸受ともに継続使用可能な状態にあると判断します。このことは、SOAP／D-SOAPの結果、鉄及びモリブデンが前回同様に検出されなかったこと異常摩耗の早期発見パラメータであるIs値がのマイナス乗と前回同様良好の範囲にあったこと計数汚染度がNAS級から級に等級は上昇したものの、粒子の大きな変化が確認されなかったこと以上のことから判断しました。
報告№109-09136 報告№111-00180 | 分析№109-001160 分析№111-000976 | 111-000976 | 潤滑油は継続使用可能な状態にあると判断します。粘度、全酸価、IR、RBOTの各データは良好でした。尚、別紙RBOTの減少傾向から油の余寿命を求めた結果、本試料は直近の更油から起算して稼働日数が年月まで使用可能であることが分かります。水分は良好でした。
報告№109-09136 報告№111-00652 | 分析№109-001160 分析№111-003280 | 111-003280 | 潤滑油および減速機は継続使用可能な状態にあると判断します。但し、今後も摩耗の進行を傾向監視するため、以下の対策を推奨します。定期的な分析疲労摩耗の進行を監視するため、定期的に分析を実施し、摩耗の進行状況を確認することを推奨します。バックラッシによる評価トライボ診断では、バックラッシの増加量を分析結果から計算できますので、構造が確認できる図面、ギヤの形式、歯形、モジュール、歯数、歯幅、油入替後の稼働時間ならびに分解点検後の稼働時間をお知らせ下さい。計算結果をご報告いたします。フェログラフィー異常摩耗の早期発見パラメータとして摩耗粒子を定量化して評価するフェログラフィーのIs値は、潤滑状態が正常なの乗でした。摩耗粒子の形態で比較的多く観察された粒子は、潤滑状態が正常な場合に発生する摩耗粒子繰返し応力を受けて発生する疲労摩耗粒子でした。これらの摩耗粒子が観察された場合、潤滑部で発生している摩耗形態は、正常なマイルド摩耗疲労による疲労摩耗であることが分かります。Iカップリング発光分光分析供試の潤滑油を分析した結果、検出された金属元素は、SOAPの結果表に示すように、鉄、リン、亜鉛、カルシウム、ナトリウムでした。検出されたこれらの金属元素から発生箇所を推定すると鉄、亜鉛・ギヤ・軸受等リン・オイル添加剤カルシウム、ナトリウム・外部混入異物であると思われます。このうち、機械部品が摩耗したと思われる元素はのグループです。計数汚染度は良好でした。粘度、水分、全酸価、IRの各データは良好でした。
報告№109-09094 報告№112-00124 | 分析№109-000870 分析№112-000477 | 112-000477_date121122 | 潤滑油および軸受は継続使用可能な状態にあると判断します。はフェログラフィーおよびSOAP-Tの結果から総合的に判断した結果、やや厳しい状態にあると考えられます。フェログラフィー【定量分析：Is値】Is値は異常摩耗の早期発見パラメータのつで、摩耗粒子を定量化するために用います。今回のIs値はの乗とやや高い値でした。フェログラフィー【定性分析：摩耗粒子および摩耗形態観察】分析結果から比較的多く観察された粒子は、以下の通りでした。正常な摩耗粒子・潤滑状態が正常なマイルド摩耗により発生。シビア粒子・潤滑状態がやや厳しい凝着摩耗により発生。金属潤滑部が局部的に油膜切れを起していると考えられます。Iカップリング発光分光分析【SOAP-T】検出された金属元素から発生箇所を推定すると、以下の通りでした。鉄、亜鉛・軸受等カルシウム、ナトリウム・外部混入異物．水分、計数汚染度、重量汚染度は共に良好でした。．粘度、酸価、IR、RBOTの各データは良好でした。尚、RBOTがminと管理基本値のminに比較してmin減少していました。このまま継続使用した場合、この減少傾向から限界値に到達するのは、別紙図RBOTの減少傾向に示すように年月と推定されました。残りの継続使用期間は、約年間であると予測されます。≪状態監視とパラメータ≫分析の目的および各分析のパラメータは以下の通りです。特性低下目的：油の分析結果から、や劣化傾向ならびに添加剤の消耗程度、残存寿命などを確認する。粘度JISK酸価JISK赤外線吸収スペクトルJISK酸化安定度試験JISK汚染目的：油の分析結果から、砂塵あるいは水・異種油などによるや、異物混入の有無を確認する。水分JISK計数汚染度JISB重量汚染度JISB光学顕微鏡観察摩耗目的：油中の摩耗粒子を分析する事により、回転・摺動部の潤滑状態、摩耗劣化の程度、余寿命などを解析する。摩耗診断電子顕微鏡観察JISKX線マイクロアナリシス油中金属濃度JISK≪分析結果≫特性低下粘度：良好粘度値mm/sの管理基本値mm/sに対する変化率は+％であり、○○管理限界値±％以内に留まっています。酸価：良好酸価.mgKOH/gは管理基本値の.mgKOH/g以内にあることから、問題は無いと判断します。赤外線吸収スペクトル：良好酸化安定度試験：良好酸化安定度試験の結果、数値minは○○管理限界値min以上に留まっており、現時点での使用は可能と判断します。汚染水分：良好水分値.ppmは○○管理限界値以内に留まっています。計数汚染度：良好計数汚染度はNAS級と当社推奨の管理限界値NAS級以内にあります。重量汚染度：良好重量汚染度は.mg/mlと当社推奨の管理限界値mg/ml以内にあります。光学顕微鏡観察：良好光学顕微鏡写真は捕捉された汚染物の量は少なく、スラッジは確認されませんでした。摩耗摩耗診断：注意摩耗診断の結果、異常摩耗の早期発見パラメータであるIs値がの乗とやや高く、金属潤滑部が局部的に油膜切れを起して発生するシビア粒子が比較的多く観察されました。電子顕微鏡観察・X線マイクロアナリシス：今回は実施していません。油中金属濃度：良好油中金属濃度の結果、鉄、亜鉛、外部から混入したと思われるカルシウム、ナトリウムが検出されたものの、良好と判断します。
報告№104-0388 報告№104-0388 | 分析№104-02699 分析№104-02699 | 104-02699 | 分析の結果、フレーキングの進行が見られており、計画を組んで早い時期に点検を実施することを推奨します。計数汚染度は管理限界値を超えていました。計数汚染度はNAS級以上と当社推奨の管理限界値のNAS級を超えており、汚染されていました。重量汚染度はmg/mlでした。重量汚染度はmg/mlでした。機器の潤滑状態分析の結果、フレーキングの進行が確認されたことから、計画を組んで早い時期に開放点検を実施し、ベアリング表面の状態を確認されることを推奨します。SOAPの結果、摩耗により発生した鉄が検出されました。SOAPの結果、軸受軌道面の摩耗により発生した鉄が検出されました。D－SOAPの結果、鉄およびクロムが検出されました。D－SOAPの結果、摩耗により発生した鉄およびクロムが検出されました。フェログラフィーの結果、フレーキングの進行が確認されました。フェログラフィーの結果、異常摩耗の早期発見パラメータであるIs値がの乗と高く、且つ、フレーキングにより発生した摩耗粒子が確認されたことから、ベアリング表面にはフレーキングが発生していると考えられました。以上のことから、早い時期に開放点検を実施し、ベアリング表面の状態を確認されることを推奨します。
報告№109-09108 報告№113-00547 | 分析№109-01022 分析№113-002351 | 113-002351 | 潤滑油分析の結果、水分および計数汚染度が共に管理限界値を超えています。継続使用する場合には、水分除去および汚染度の改善が必要と思われます。軸受分析の結果、フェログラフィーで観察された油中摩耗粒子は、μm以下の特徴的な摩耗粒子が観察されており、さらに水分濃度が非常に高濃度であることから、軌道面ではキャビテーションが発生していると推定されます。さらに凝着摩耗および腐食摩耗が発生しており、摩耗状態が厳しい状態であったことが確認されています。継続使用した場合は、キャビテーションの影響で軌道面は繰り返し衝撃作用により剥離を起こし、継続使用不可能な状態になると予測されます。分解点検時の確認事項対策 理由 水分混入経路の確認 水分の混入経路を特定しなければ、再び水分の混入が継続する可能性がありますので、水分の混入経路を特定されることを推奨します。 更油および油槽内の清掃 潤滑油が汚染されていることから、油槽内は汚染されていると思われます。分解点検時には更油をする前に、油槽内を清掃し、更油する新油もNAS級程度の清浄な潤滑油を更油することを推奨します。 分解点検後の確認事項対策 理由 初期試験を実施 分解点検後には、摩耗状態が安定するか、或いは、異常摩耗に進展するかを確認する必要があります。そのため、分解点検後ヶ月ごとに回分析を実施し、摩耗の進行状況を確認することを推奨します。 各項目評価EMBEDExcel.Sheet.分析方法および分析項目劣化モｰド 分析項目 測定方法 物理的性状 粘度 JISK：潤滑油の動粘度を測定する 酸価 JISK：潤滑油の酸成分の量を測定する 有機物/有機化合物 赤外線吸収スペクトル法：潤滑油が酸化することにより発生するカルボン酸、または未使用の潤滑油との比較により酸化防止剤の残存を測定する 汚染 水分 JISK：潤滑油中の水分濃度を測定する 汚染粒子数 NAS：潤滑油中の汚染粒子数粒子径を測定する 重量汚染度 JISB：潤滑油中の汚染物重量を測定する 汚染状態 光学顕微鏡観察：潤滑油中の汚染物の種類、形状、大きさを観察する 摩耗 フェログラフィー フｪログラフｨｰ法：摩耗粒子の濃度形態大きさ材質色等を測定することにより、潤滑部の摩耗状態を評価する 油中金属濃度 SOAP-T：潤滑油中の金属の組成と含有量を測定することにより、潤滑部の摩耗状態等を評価する SEM 走査型電子顕微鏡による摩耗粒子を観察する XMA X線マイクロアナリシスによる摩耗粒子の組成分析を確認する 分析結果物理的性状潤滑を確認するパラメータは、全て管理基準内にあることが確認されたことから、継続使用は可能と判断します。粘度粘度変化率が+.％であり管理限界値の±％以内であり、良好の範囲にあると判断します。酸価は.mgKOH/gと新油値の.mgKOH/gに比較して高いものの、有機物・有機化合物の結果で油劣化の兆候を示すカルボン酸の吸収が確認されていないことから、良好の範囲にあると判断します。有機物・有機化合物赤外線吸収スペクトル法により使用油を分析した結果、得られたスペクトルには油劣化の兆候を示すカルボン酸の吸収が確認されていないことから、良好の範囲にあると判断します。IRチｬｰト使用油の基油が酸化劣化すると、スラッジの代表であるカルボン酸の吸収ピークがcm-付近に見られるようになります。このことから、使用油が酸化劣化しているか否かは、IRチャートのcm-付近に吸収ピークが存在するか否かで、定性的に判断できます。つまり、cm-付近に吸収ピークが確認されなければ、基油は酸化劣化していないと判断して良いことになります。cm-付近：カルボン酸cm-付近：酸化防止剤～cm-：指紋領域汚染計数汚染度、重量汚染度は共に管理限界値を超えています。フィルタ表面の異物観察で表面が茶褐色で金属片、鉄錆、砂等が観察されたことから、汚染度が高い要因は、摩耗とスラッジ、そして外部混入異物の影響と思われます。水分値水分はppmであり管理限界値のを超えています。計数汚染度計数汚染度はNAS級以上であり管理限界値のNAS級を超えています。重量汚染度はmg/mlであり管理限界値のmg/mlを超えています。摩耗を総合的に判断した結果、やや厳しい状態にあると考えられます。フェログラフィー・フェログラフィー【定量分析：Is値】Is値は異常摩耗の早期発見パラメータのつで、摩耗粒子を定量化するために用います。今回のIs値はの乗と高い値です。・フェログラフィー【定性分析：摩耗粒子および摩耗形態観察】分析結果から比較的多く観察された粒子は、以下の通りです。正常な摩耗粒子・潤滑状態が正常なマイルド摩耗により発生。シビア粒子・潤滑状態がやや厳しい凝着摩耗により発生。極微小領域で油膜切れが発生したことを示します。赤錆・金属表面が酸化により剥がれ落ちやすくなる腐食摩耗により発生。銅系シビア粒子・潤滑状態がやや厳しい凝着摩耗により発生。金属潤滑部が局部的に油膜切れを起していると考えられます。フリクションポリマ・局部的に高圧・高温となる場合に発生。観察された摩耗粒子の中でもシビア粒子は、将来的な摩耗の進行に繋がる可能性を示唆しているため、傾向監視が必要と思われます。シビア粒子は、凝着摩耗に分類されます。これらの摩耗粒子は、軌道面で凝着、破断を繰り返し、この過程で生じる移着粒子が成長して摩耗粒子となります。そのため、軌道面では局部的に油膜切れが発生していることを示しています。この状態が継続した場合、摩耗粒子のサイズは徐々に大型化していき、最終的には軸受の損傷に至る場合があります。また、観察された摩耗粒子の中には、μm以下の特徴的な摩耗粒子が観察されており、さらに水分濃度が非常に高濃度であることから、軌道面ではキャビテーションが発生していると推定されます。SEM・XMA観察された粒子を電子顕微鏡・X線マイクロアナリシスで詳細に分析した結果、粒子には鉄、クロム、マンガン、銅、亜鉛が比較的多く含まれていることから、主に転がり軸受軌道面と保持器の摩耗と推定されます。SOAP-T＜SOAP-Tの特徴＞SOAP-Tの特徴は、油中金属濃度で金属イオンまたは固形分と固形分を分類し、つのデータを合計することで油中金属濃度を把握することが出来ます。固形分の増加が潤滑状態のパラメータであり、数値が増加した場合に異常を確認することが出来ます。項目 金属イオン+固形分 固形分 SOAP-T .μm未満 .μm以上 SOAP μm以下 --- 図SOAP-TおよびSOAPの検出感度SOAP-Tの結果、軸受の摩耗により発生する鉄が図bに示すように、金属イオン+固形分濃度の方が高いことから、小型の粒子が多いことが分かります。銅は、転がり軸受の保持器で使用しています。保持器の摩耗が進行した場合、転動体とのギャップが大きくなると共に振動が増大し、摩耗の進行につながることが懸念されます。
報告№109-09094 報告№112-00124 | 分析№109-000916 分析№112-000505 | 112-000505 | グリースは継続使用可能な状態にあると判断します。グリースの物理的性状は良好と判断します。≪状態監視とパラメータ≫分析の目的および各分析のパラメータは以下の通りです。特性低下目的：グリースの分析結果から、グリースの物理的性状や劣化傾向などを確認する。酸価JISK赤外線吸収スペクトルJISKちょう度JISK滴点JISK摩耗目的：グリース中の摩耗粒子を分析する事により、回転・摺動部の潤滑状態、摩耗劣化の程度、余寿命などを解析する。摩耗診断電子顕微鏡観察JISKX線マイクロアナリシス油中金属濃度JISK≪分析結果≫特性低下酸価：良好酸価mgKOH/gは新油値のmgKOH/gに比較し高くはあるものの、有機物・有機化合物試験の結果で油劣化の兆候を示すカルボン酸の吸収が見られないことから問題は無いと判断します。赤外線吸収スペクトル：良好ちょう度：良好ちょう度値はと当社推奨の管理限界値であるから以内に留まっています。滴点：良好滴点はと新油値のに比較し低く、耐熱性が低下していました。しかし、ちょう度が良好の範囲にあり、かつ、有機物・有機化合物試験の結果で油劣化の兆候を示すカルボン酸の吸収が見られないことから、問題は無いと判断します。摩耗摩耗診断電子顕微鏡観察・X線マイクロアナリシス：今回は実施していません。油中金属濃度：今回は実施していません。
|  | 113-002258 | 異常摩耗の早期発見のパラメータであるIs値は、前回のレベルからレベルに上昇し、やや高い値でした。また、摺動部の摩耗が認められたため、定期的に潤滑油分析を実施し、摩耗推移を監視することが有用と考えます。フェログラフィーで観察された代表的な粒子は以下の通りです。正常な摩耗粒子・潤滑状態が正常なマイルド摩耗により発生。切削粒子・異物や金属表面の微小突起による切削摩耗により発生。シビア粒子・潤滑状態がやや厳しい凝着摩耗により発生。極微小領域で油膜切れが発生したことを示します。疲労摩耗粒子・繰返し応力による金属疲労で発生。大型化するとフレーキングの発生が懸念されます。切削粒子、シビア粒子は、摩擦面が将来的に異常摩耗へ進展する可能性を示唆しているため、傾向監視が有用と思われます。詳細は、別紙傾向監視が必要な摩耗粒子をご覧ください。尚、新油に含まれていないカルシウムがppmと高い値で検出されました。使用油の添加剤が変更されたか、或いは、添加剤を投与した影響と考えられます。粘度、IR酸化度の各データは良好です。水分は前回のppmからppmに増加しており、当社推奨の管理限界値を超えていました。今後、水分の影響で油槽内部に錆が発生し、その影響で摩耗が進行することが懸念されます。また、水分が混入した場合、転がり軸受の寿命は低下することが分かっているため、注意が必要です。
報告№105-0117 | 分析№105-00774 | 105-00774 | 濾過前の試料油を分析した結果、計数汚染度が前回NAS級から、今回NAS級に約ヶ月でランク上昇しました。摩耗粒子形態観察の結果、鉄錆等が観察されているため、汚染度が上昇した要因は、外部から混入したと思われる異物によるものと考えられます。鉄錆等の異物は、通常運転中、過去作業中、今回採油時などに混入したと考えられます。又、潤滑異常の早期発見パラメータである摩耗過酷度を示すIs値がと非常に良好の範囲にあることから、潤滑状態は良好な状態にあると判断します。
報告№109-09136 報告№112-00211 | 分析№109-001160 分析№112-000857 | 112-000857 | 軸受は継続使用可能な状態にあると判断します。但し、今後も摩耗の進行を傾向監視するため、以下の対策を推奨します。定期的な分析凝着摩耗および疲労摩耗の進行を監視するため、定期的に分析を実施し、分析データによる摩耗の進行状況を確認することを推奨します。フェログラフィーIs値Is値は異常摩耗の早期発見パラメータのつで、摩耗粒子を定量化するために用います。今回のIs値はの乗とやや高い値でした。摩耗粒子および摩耗形態摩耗粒子の形態で比較的多く観察された粒子は、潤滑状態が正常な場合に発生する摩耗粒子金属潤滑部が局部的に油膜切れを起して発生するシビア粒子繰返し応力を受けて発生する疲労摩耗粒子でした。これらの摩耗粒子が観察された場合、潤滑部で発生している摩耗形態は、正常なマイルド摩耗潤滑状態がやや厳しい凝着摩耗疲労による疲労摩耗であることが分かります。潤滑状態Is値および摩耗粒子の観察結果から総合的に判断した結果、潤滑状態はやや厳しい状態にあると判断します。Iカップリング発光分光分析【SOAP／D－SOAP】検出された金属元素から発生箇所を推定すると、以下の通りでした。鉄・軸受等リン、亜鉛・オイル添加剤カルシウム、アルミニウム、ナトリウム、マグネシウム・外部混入異物このうち、機械部品が摩耗したと思われる元素はのグループです。計数汚染度は良好でした。分析結果は良好と判断します。計数汚染度計数汚染度はNAS級と当社推奨の管理限界値のNAS級以下にあり、良好と判断します。重量汚染度はmg/mlでした。摩耗粒子の形態観察の結果、潤滑状態が正常な場合に発生する摩耗粒子、金属潤滑部が局部的に油膜切れを起して発生するシビア粒子、繰返し応力を受けて発生する疲労摩耗粒子が比較的多く観察されました。SOAPSOAPの結果、油の添加剤成分であるリン、亜鉛が検出されました。摩耗により発生する鉄は検出されていないことから、良好と判断します。D－SOAPD－SOAPの結果、摩耗により発生する鉄が検出されました。フェログラフィー異常摩耗の早期発見パラメータであるフェログラフィーのIs値がの乗とやや高く、摩耗粒子の形態観察の結果、潤滑状態が正常な場合に発生する摩耗粒子、金属潤滑部が局部的に油膜切れを起して発生するシビア粒子、繰返し応力を受けて発生する疲労摩耗粒子が比較的多く観察されました。
報告№104-8040 報告№104-8040 | 分析№104-01655 分析№104-01656 | 104-01656 | 定期試験を実施した結果、計数汚染度がNAS級以上と当社推奨の管理限界値を超えていました。摩耗粒子形態観察及び光学顕微鏡写真に示すように、外部から混入した鉄錆・砂が多く見られ、又、金属接触が厳しい場合に発生するシビア粒子、硬い異物の噛み込みにより発生する切削粒子が観察されていることから、汚染度が高い要因は、外部から混入した異物と摩耗粒子によるものと考えられました。今後、更に摩耗が進行することが懸念されるため、濾過を実施されることを推奨します。濾過が実施出来ない場合は、～ヶ月以内に摩耗試験を実施し、汚染状況及び摩耗の進行状況を確認されることを推奨します。これらのことは、計数汚染度がNAS級以上と当社推奨の管理限界値を超えていたこと異常摩耗の早期発見パラメータであるフェログラフィーのIs値が、の乗とやや高く、摩耗粒子形態観察の結果、金属接触が厳しい場合に発生するシビア粒子、硬い異物の噛み込みにより発生する切削粒子、摩擦熱が高い場合に発生する球状粒子、外部から混入した鉄錆・砂が観察されたこと光学顕微鏡写真に示すように、外部から混入した鉄錆・砂が見られたことD－SOAPで、鉄が、鉛がppm、メタルの主成分である錫が検出されたこと以上のことから判断しました。
報告№109-09094 報告№109-09094 | 分析№109-000922 分析№109-000922 | 109-000922 | 分析の結果、全てのデータが良好であることから、このグリースは継続使用可能と判断します。特性低下全ての項目が良好の範囲にあったことから、特性低下は認められず良好と判断します。ちょう度は良好と判断します。ちょう度はと当社推奨の管理限界値であるから以内にあり、良好と判断します。滴点は良好と判断します。滴点はと新グリース値に比較して変化はなく、良好と判断します。全酸価は良好と判断します。全酸価はmgKOH/gと新グリース値.mgKOH/gに比較して高い値であるものの、有機物・有機化合物の結果、油劣化の兆候を示すカルボン酸の吸収が確認されていないことから、良好と判断します。有機物・有機化合物の結果、良好と判断します。有機物・有機化合物の結果、油劣化の兆候を示すカルボン酸の吸収が確認されていないことから、良好と判断します。
報告№104-0124 報告№104-0124 | 分析№104-00956 分析№104-00972 | 104-00972 | 本トライボ診断は、潤滑油を分析し、分析結果から潤滑、汚染状態及び機器の潤滑状態を評価することを目的としました。診断の結果、転がり軸受軌道面でマイクロフレーキングと異物の噛み込みにより発生した切削摩耗が発生していることが確認されました。但し、発生程度は軽度であり、継続使用可能な状態にあると判断します。これらのことは、以下のことから判断しました。D－SOAPの結果、転がり軸受軌道面の摩耗により発生した鉄が検出されたこと異常摩耗の早期発見パラメータであるフェログラフィーのIs値がの乗と良好の範囲にあるものの、摩耗粒子の形態観察の結果、マイクロフレーキングにより発生した摩耗粒子と異物の噛み込みにより発生した切削粒子が観察されたことを示す粘度、水分、全酸価、IRの各データは良好であり、この油は継続使用可能と判断します。
報告№108-0227 報告№110-00749 | 分析№108-01664 分析№110-003545 | 110-003545 | Iカップリング発光分光分析供試のギヤ油を分析した結果、検出された金属元素は、SOAPの結果表に示すように、鉄、リン、カルシウム、ケイ素、ナトリウムが検出されました。これらの検出された金属元素から発生箇所を推定すると鉄・軸受・ギヤ等リン・オイル添加剤カルシウム、ケイ素、ナトリウム・外部混入異物であると思われます。このうち、機械部品が摩耗したと思われる元素はのグループです。フェログラフィー異常摩耗の早期発見パラメータとして摩耗粒子を定量化して評価するフェログラフィーのIs値は、潤滑状態が正常なの乗でした。摩耗粒子の形態で比較的多く観察された粒子は、潤滑状態が正常な場合に発生する摩耗粒子、でした。このような摩耗粒子が観察された場合には、潤滑部では正常なマイルド摩耗が発生していることが分かります。水分、計数汚染度は良好でした。本試料油の添加剤は、一般に、タービン油に比較して極圧添加剤や摩耗防止剤などの濃度が高く、この影響でRBOT試験の結果が変動する傾向があります。そのため、ギヤ油の余寿命の評価をタービン油と同等の精度で得るには、RBOTの結果に加え、粘度、全酸価、IRなどのデータを総合的に判断することが必要です。粘度、全酸価、IR、RBOTの各データは良好でした。今回の採油は、機器停止中に排油口から実施しているため、別紙油中粒子の沈降の影響に示すように、油中粒子などの固形物は沈降の影響を受けて分析データが高濃度に出る可能性があるにもかかわらず、分析データが全て良好の範囲内であったことから軸受および潤滑油は継続使用可能な状態あると判断します。
報告№108-0202 報告№108-0202 | 分析№108-01471 分析№108-01471 | 108-01471 | 分析の結果、前回に比較して摩耗は安定していると判断します。これらのことは、前回に比較して、計数汚染度は等級に変化はなく、SOAP／D-SOAPの鉄濃度に変化がないこと異常摩耗の早期発見パラメータであるフェログラフィーのIs値がのマイナス乗と良好の範囲にあること以上のことから判断しました。は良好と判断します。計数汚染度は良好と判断します。計数汚染度はNAS級と当社推奨の管理限界値のNAS級以内であり、良好と判断します。重量汚染度は良好と判断します。重量汚染度は.mg/mlと当社推奨の管理限界値のmg/ml以内であり、良好と判断します。機器の潤滑状態機器の潤滑状態は正常と判断します。SOAPの結果は良好です。SOAPの結果、油の添加剤成分であるリンが検出されました。摩耗により発生する鉄が検出されていないことから、良好と判断します。D－SOAPの結果は良好です。D－SOAPの結果、摩耗により発生する鉄が検出されていないことから、良好と判断します。フェログラフィーの結果は良好です。フェログラフィーの結果、異常摩耗の早期発見パラメータであるIs値がのマイナス乗と良好の範囲にあることから、潤滑状態は正常と判断します。
報告№109-09250 報告№109-09250 | 分析№109-001778 分析№109-001778 | 109-001778 | 潤滑油および本軸受は継続使用可能な状態にあると判断できますが、軸受摺動面では切削摩耗の発生が確認されており、今後継続して発生することが懸念されるため、再度分析を実施し、摩耗の進行状況を傾向監視することを推奨します。尚、油名を再確認するとともに、異種油混入の有無を確認されることを併せて推奨します。特性低下特性低下に係るパラメータの分析結果は良好と判断します。粘度粘度はmm/sと新油値mm/sに対する粘度変化率は-％で、当社推奨の管理限界値である±％以内にあり、良好と判断します。全酸価添加タービン油については、当社では管理限界値を設定しておらず、新油分析値との比較及び他の分析項目の結果より全酸価の状態判断を行います。その結果、全酸価は.mgKOH/gと新油値.mgKOH/gに比較して若干高くなっていますが、IRチャートに示すように劣化の兆候として現れるカルボン酸などの有機物・有機化合物の発生が確認されていないことから、異常のない値と判断します。酸化安定度酸化安定度はminであり、当社推奨の管理限界値のmin以上であることから、良好と判断します。有機物・有機化合物有機物・有機化合物は、IRチャートによる新油分析値との比較の結果、cm-付近に劣化の兆候を示すカルボン酸の吸収が確認されていないことから、良好と判断します。色相はLであり、新油値のLに比較して大きな変化はないことから、良好と判断します。汚染に係るパラメータの分析結果は、汚染粒子数、重量汚染度共にやや高い値でした。水分は.であり、当社推奨の管理限界値の以下であることから、良好と判断します。汚染粒子数はNAS級であり、当社推奨の管理限界値のNAS級以内にあるものの、やや高い値でした。汚染度物重量はmg/mlであり、当社推奨の管理限界値のmg/ml以内にあるものの、やや高い値でした。摩耗フェログラフィーによる摩耗粒子の観察の結果、異物の噛み込みなどで発生する切削粒子と局部的に高圧・高温となる場合に発生するフリクションポリマが観察されました。異常摩耗の早期発見パラメータであるフェログラフィーのIs値がの乗とやや高く、摩耗粒子の形態観察の結果、異物の噛み込みなどで発生する切削粒子、局部的に高圧・高温となる場合に発生するフリクションポリマが観察されました。金属濃度SOAP法により金属濃度を測定した結果、潤滑箇所で発生する金属接触によって検出される鉄がppm、鉛がppm、外部から混入したと思われる亜鉛がppm、バリウムがppm、ケイ素が検出されました。金属濃度酸溶解法により金属濃度を測定した結果、潤滑箇所で発生する金属接触によって検出される鉄が.pm、鉛、銅が共に、外部から混入したと思われる亜鉛が、バリウムが、カルシウム、ナトリウムが共に検出されました。
|  | 100-00277 | 以上の事から、厳しい潤滑状態の時に発生するμmを超える大きな粒子は減少し、μm未満の粒子が増加していることと、錫濃度が減少し、Is値に変化が見られないことから、摩耗は安定しているものと考えられます。但し、計数汚染度がNAS級以上と汚染粒子濃度が高いため、夏期ピーク前に、念のため、もう一度精点Bを実施し、摩耗の進行状況を確認されることを推奨します。
報告№５２６６ | 分析№ 分析№ | 9801007 | ○○＃G入口弁・圧油槽諸元 採油日 来歴 - '.. 浄油前 - '.. 浄油後 分析結果 採油日 来歴 NAS等級 重量汚染度 - '.. 浄油前 ． - '.. 浄油後 ． 分析の結果、汚染度NAS等級、重量汚染度、共に浄油前に比較して清浄な状態に改善されており、浄油の効果はあったものと考える。又、粘度、水分、全酸価、SOAP、IRは良好であり、この油は継続使用可能と判断する。
報告№108-6005 報告№108-0048 | 分析№108-00106 分析№108-00256 | 108-00256_特急 | 更油後に対象設備の近くでコンクリートのハツリ作業を行っていた。その時に、エアーブリーザーのキャップが開いていたため、ハツリ作業で発生したダストがエアーブリーザーから混入した可能性が考えられた。汚染度を確認し、運転の可否を判断する。分析の結果、計数汚染度はNAS級と当社推奨の管理限界値に到達していました。フィルタ写真で鉄錆、砂等の外部混入物が多く観察されました。今回の採油は対象設備の停止中に排油口から採油を実施しているため、これらの異物は、排油口配管内部に残留していた汚染物、或いは、コンクリートのハツリ作業で混入した異物の可能性が考えられました。これらのことから、油槽内を清掃することを推奨します。
報告№102-4083 | 分析№102-03300 | 102-03300 | 分析の結果、ギヤ歯面で疲労摩耗が進行しつつあることが確認されました。今後摩耗の進行が早まり、バックラッシの増大による振動の発生が懸念されます。また、その振動が原因でギヤの異常摩耗が進行することが懸念されるため、至急再分析を実施されることを推奨します。尚、バックラッシの増加量を分析結果から計算できますので、構造が確認できる図面、ギヤの形式、歯形、モジュール、歯数、回転数、増速比、歯幅をお知らせ下さい。計算結果をご報告いたします。このことは、計数汚染度がNAS級とやや高くSOAP／D-SOAPでギヤ歯面の摩耗により発生した鉄が検出され、異常摩耗の早期発見パラメータであるフェログラフィーのIs値がの乗と高いことから判断しました。尚、を示す水分、全酸価、IRの各データが良好でしたが、粘度が新油に比較して％減少しており、油膜切れによる摩耗進行を予防するため、更油を実施されることを推奨します。
報告№109-09136 報告№112-00588 | 分析№109-001160 分析№112-002434 | 112-002434_date130226 | 、汚染状態、摩耗状態ポンプディーゼルエンジンと潤滑油は、継続使用可能な状態であるため、分解点検の必要はないと判断します。但し、観察された油中粒子には、油膜が局部的に破断する凝着摩耗で発生した摩耗粒子が観られたことから、今後の摩耗進行を傾向監視するため、＜以下のに示す＞対策を推奨します。余寿命予測フェログラフィーのIs値は、前回に比較しての乗から変化はなく、平衡状態で安定した潤滑状態になっていることがわかります。このような安定した潤滑状態では、異常な方向に向かう上昇角を示さないことからIs値による余寿命予測はできませんが、前回と今回の各データを比較した結果から総合的に判断すると、少なくとも年程度の間は継続して使用が可能な状態にあると判断します。次回点検でピストンリングとメタル摩耗の点検当該機の油中からカルシウム化合物がやや高い濃度で検出されたため、この化合物がコンロッドメタルやクランクメタルの摩耗を促進させる懸念があります。化合物発生の原因は、ピストンリングの摩耗によって燃焼ガスのシール性が低下し、燃焼ガス中の硫黄分と油中のカルシウム添加剤が反応するためと考えられます。そのため、次回点検では第一にピストンリングの摩耗状態の点検を推奨すると共に、第二に、更油を推奨します。また、クランクメタルの一部では積層構造になっている再上部層のホワイトメタルが摩耗し、第二層のニッケル層が軽度に摩耗している箇所があると推定されます。摩耗範囲は限定的だと思われますので、直ちに異常ではないものの、次回点検ではピストンリングと共にメタル摩耗も点検を推奨します。更油粘度は、一端上昇し始めると劇的に上昇することもあるため、今後は比較的短い周期で傾向監視を実施することが大切です。また、粘度上昇により粘性抵抗が増大して油温も上昇しやすくなり、油劣化の影響で油中の酸成分により金属表面が腐食することがあるため、更油を推奨します。異種油の混入および油名の確認分析データから新油と一致しないデータが確認されたことから、異種油の混入または油名が違っている可能性があります。油は設備の条件にあった適正な性能のものを使用することが重要であるため、異種油の混入の有無、油名を再確認することを推奨します。定期的なトライボ診断トライボ診断は、潤滑油を分析し、潤滑油の性状を調査して継続使用が可能か、更油すべきかの評価を行うことはもとより、ギヤや転がり軸受、すべり軸受などの潤滑状態も評価する設備診断技術ですが、農業用の設備では稼働率にもよるものの年に回程度の診断により、そのデータの変化から異常の兆候を早期に発見することや、分解点検の必要性を判断することが可能となります。今回の分析データでは、潤滑油中に摩耗速度の早い摩耗形態の凝着摩耗が確認されたことから、今後も定期的な分析診断により設備状態を把握することを推奨します。はフェログラフィーおよびSOAP-Tの結果から総合的に判断した結果、傾向管理が必要な状態にあると考えられます。フェログラフィー【定量分析：Is値】Is値は異常摩耗の早期発見パラメータのつで、摩耗粒子を定量化するために用います。今回のIs値はの乗とやや高い値でした。フェログラフィー【定性分析：摩耗粒子および摩耗形態観察】分析結果から比較的多く観察された粒子は、以下の通りでした。正常な摩耗粒子・潤滑状態が正常なマイルド摩耗により発生。シビア粒子・潤滑状態がやや厳しい凝着摩耗により発生。金属潤滑部が局部的に油膜切れを起していると考えられます。黒錆・潤滑状態がやや厳しい凝着摩耗により発生。金属接触が厳しく、且つ、高い摩擦熱が発生していると考えられます。フリクションポリマ・局部的に高圧・高温となる場合に発生。観察された摩耗粒子の中でもフリクションポリマは、注意が必要です。フリクションポリマは、潤滑油が摺動面に押し込められ高圧状態になると同時に、圧縮熱により高温状態になった結果、基油自身が重合反応を起こし生成することが知られています。そのため、高圧高温状態の解消がなされなければ、潤滑油の劣化が進行し、粘度上昇に因る潤滑異常に進展する場合があります。Iカップリング発光分光分析【SOAP-T】検出された金属元素から発生箇所を推定すると、以下の通りでした。鉄、ニッケル、錫・エンジン部品ニッケル、リン、亜鉛、カルシウム、ナトリウム・添加剤バリウム、ナトリウム、マグネシウム・外部混入異物メタルの摩耗SOAP-Tで軸受メタルの主成分である錫が検出されました。潤滑状態が直ちに異常にならないと思われますが、メタル成分が検出されていることからメタルの一部に油膜切れが発生していることの証です。一般にポンプ場の稼働率は低稼働率であり、起動停止回数が多い傾向にあるため、本機のメタル成分の増加要因は起動停止時に油膜切れが生じて発生していると推定されます。一定期間経過後に再分析し、傾向監視によるメタルの摩耗状態を確認する必要があると思われます。カルシウムの析出SOAP-Tの結果、カルシウムがppmとやや高い値でした。エンジン油中にカルシウム化合物がやや高い濃度で検出された場合、この化合物がコンロッドメタルやクランクメタル摺動面に噛み込んで摩耗させたり、メタルに埋め込まれて摩耗を促進させたりする原因になるなどの悪影響を生じることが当社の研究結果から判明しています。この影響については、別紙カルシウムの析出をご覧ください。計数汚染度計数汚染度は、NAS級以上と汚染されていました。重量汚染度は、.mg/mlでした。光学顕微鏡写真重量汚染度で濾過したフィルタ表面上の夾雑物を光学顕微鏡で観察した結果、鉄錆、砂、カルシウム化合物等が観察されました。粒度分布粒度分布は.～μmの範囲にあり、.μmにピークが確認されました。μm以下の粒子が多いことから、燃焼して発生したすす等であることが分かります。は良好と判断します。粘度粘度は、mm/sと新油値mm/sに比較して、粘度変化率は+％で、当社推奨の管理限界値である±％を超えていました。粘度は、一端上昇し始めると劇的に上昇することもあるため、今後は比較的短い周期で傾向監視を実施することが大切です。粘度の上昇要因は、別紙エンジンオイルの粘度上昇メカニズムをご覧ください。水分は、.ppmと当社推奨の管理限界値の以下にあり、良好と判断します。酸価は、mgKOH/gと新油値mgKOH/g以下にあり、良好と判断します。塩基価は、mgKOH/gと当社推奨の管理限界値のmgKOH/g以上であることから、良好と判断します。IRIRチャートの結果、新油と使用油のスペクトルパターンが一致していない箇所が確認されました。
報告№108-0442 報告№108-0442 | 分析№108-03017 分析№108-03017 | 108-03017 | 分析の結果、摩耗の安定が確認され、潤滑油も継続使用可能と判断します。これらのことは、前回に比較して、計数汚染度はランク減少し、SOAP／D-SOAPの鉄および錫濃度に変化がないこと異常摩耗の早期発見パラメータであるフェログラフィーのIs値がと良好の範囲にあることを示す粘度、水分、全酸価、IR、RBOTの各データが良好の範囲にあること以上のことから判断しています。尚、軸受メタルの主成分である錫が僅かに検出されているため、次回分析時には軸受メタルの摩耗程度を評価する必要があると思われます。次回分析までに、油量、スラストメタルの寸法および枚数、主機回転数、直近のメタル交換後の起動停止回数および運転時間、使用油の交換や補充の履歴等の情報をご提供下さい。は良好と判断します。粘度は良好と判断します。粘度はmm/sと新油値mm/sに比較して、粘度変化率は-％で、当社推奨の管理限界値である±％以内にあり、良好と判断します。水分は良好と判断します。水分はppmと当社推奨の管理限界値の以下であり、良好と判断します。全酸価は良好と判断します。全酸価は.mgKOH/gと新油値.mgKOH/gに比較して高い値であるものの、IRの結果で油劣化の兆候を示すカルボン酸の吸収が確認されていないことから、良好と判断します。IRの結果、良好と判断します。IRの結果、油劣化の兆候を示すカルボン酸の吸収が確認されていないことから、良好と判断します。RBOTの結果、良好と判断します。RBOTはminと当社推奨の管理限界値のmin以上であり、良好と判断します。は良好と判断します。計数汚染度は良好と判断します。計数汚染度はNAS級と当社推奨の管理限界値のNAS級以内にあり、良好と判断します。重量汚染度は良好と判断します。重量汚染度は.mg/mlと当社推奨の管理限界値のmg/ml以内にあり、良好と判断します。機器の潤滑状態D－SOAPの結果、軸受の摩耗を示す錫が検出されています。SOAPの結果は良好です。SOAPの結果、油の添加剤成分であるリンがppm、バリウムがppm、外部から混入したと思われるケイ素がppm検出されています。軸受の摩耗を示す錫が検出されていないことから、良好と判断します。D－SOAPの結果、軸受の摩耗示す錫が検出されています。D－SOAPの結果、鉄が、軸受の摩耗を示す錫が、油の添加剤成分であるバリウムが、外部から混入したと思われるカルシウム、ナトリウムが共に検出されています。フェログラフィーの結果は良好です。異常摩耗の早期発見パラメータであるフェログラフィーのIs値がと良好の範囲にあります。
報告№109-09136 報告№111-00619 | 分析№109-001160 分析№111-002959 | 111-002959 | ちょう度の上昇が確認され、グリースが軟化していることが分かりました。今後、グリースの漏洩や油膜切れの発生が懸念されるため、以下の対策を推奨します。グリースの交換軟化したグリースを使用した場合、グリースの漏洩や軸受等で油膜切れが発生することが懸念されるため、グリースを交換することを推奨します。グリースのちょう度ちょう度は、と当社推奨の管理上限値のより若干高くなっており、グリースが軟化していることが分かりました。軟化したグリースを使用した場合、グリースの漏洩や軸受等で油膜切れが発生することが懸念されます。
報告№103-0215 報告№103-0215 | 分析№103-02124 分析№103-02124 | 103-02124 | 分析の結果、水分の影響で発生したと思われる赤錆が多く発生しています。又、マイクロフレーキングにより発生した摩耗粒子も確認されました。採油箇所がドレンからであり、しかも、停止後日間経過しているため、油中の夾雑物はほとんどが沈降し、油中粒子のほとんどが試料油に入っていると思われます。このような採油条件下で検出されたSOAP／D-SOAPの鉄濃度は、前回に比較して約分のに低下していましたので、現在のところ摩耗の進行はないと判断できます。但し、観察された赤錆は、ベアリングの回転・摺動部にとっては異物であり、硬さもベアリング鋼と同様に硬いため、これらが軸受軌道面に噛み込み摩耗を進行させる場合もあります。念のため再分析により摩耗の進行を確認するように推奨します。再分析による摩耗の進行状況は、今回のデータに加え、あと一回の再分析で判断できます。進行状況を確認するための次回採油時期は、理論的に計算した結果、今回の採油から時間以上経過していれば評価できますので、適切な時期を選んで採油して下さい。尚、水分濃度が比較的高いため、錆の発生につながりやすいと思われます。赤錆は転動面にとり有害であるため、水分濃度が上がらないような対策が必要ですが、本機の場合、油量がリットルと少量であることから、水分濃度の管理対策としては、定期的な更油で対応が可能と思われます。を示す粘度、水分、全酸価、IRの各データが良好であることから、この油は継続使用可能と判断します。粘度は良好と判断します。粘度はmm/sと当社推奨の管理限界値内にあり、良好と判断します。水分は当社推奨の管理限界値内にあるものの、やや高い値を示していました。水分はppmと管理限界値の以下にあるものの、やや高い値を示していました。全酸価は新油を超えて高い値を示していました。全酸価は.mgKOH/gと新油値に比較して高い値を示していました。IRは良好と判断します。IRの結果、チャートに示すように油劣化の兆候を示すカルボン酸の吸収が確認されていないことから、良好と判断します。計数汚染度、重量汚染度、共に汚染されていました。計数汚染度は当社推奨の管理限界値に到達していました。計数汚染度はNAS級と当社推奨の管理限界値に到達していました。重量汚染度は当社推奨の管理限界値を超えていました。重量汚染度は.mg/mlと当社推奨の管理限界値のmg/mlを超えていました。機器の潤滑状態フェログラフィーの結果、水分の影響で発生したと思われる赤錆が多く発生しています。又、マイクロフレーキングにより発生した摩耗粒子も確認されました。SOAPの結果、鉄が多く検出されました。SOAPの結果、摩耗により発生する鉄がと多く検出されました。尚、油の添加剤成分であるリンが検出されました。D－SOAPの結果、鉄が多く検出されました。D－SOAPの結果、摩耗により発生する鉄がppmと多く検出されました。フェログラフィーの結果は、水分の影響で発生したと思われる赤錆が非常に多く見られました。フェログラフィーの結果、異常摩耗の早期発見パラメータであるIs値がの乗とやや高く、摩耗粒子の形態観察の結果、水分の影響で発生したと思われる赤錆が多くみられました。又、マイクロフレーキングにより発生した粒子も若干見られました。
報告№109-09136 報告№112-00176 | 分析№109-001160 分析№112-000729 | 112-000729 | 減速機は継続使用可能な状態にあると判断します。但し、今後も摩耗の進行を傾向監視するため、以下の対策を推奨します。定期的な分析疲労摩耗の進行を監視するため、定期的に分析を実施し、分析データによる摩耗の進行状況を確認することを推奨します。バックラッシによる評価トライボ診断では、バックラッシの増加量を分析結果から計算できますので、構造が確認できる図面、ギヤの形式、歯形、モジュール、歯数、歯幅、油入替後の稼働時間ならびに分解点検後の稼働時間をお知らせ下さい。計算結果をご報告いたします。フェログラフィーIs値は異常摩耗の早期発見パラメータのつで、摩耗粒子を定量化するために用います。前回同様にIs値はの乗であり、潤滑状態は正常と判断できます。摩耗粒子の形態で比較的多く観察された粒子は、潤滑状態が正常な場合に発生する摩耗粒子繰返し応力を受けて発生する疲労摩耗粒子でした。これらの摩耗粒子が観察された場合、潤滑部で発生している摩耗形態は、正常なマイルド摩耗疲労による疲労摩耗であることが分かります。Iカップリング発光分光分析【SOAP-T】検出された金属元素は、SOAP-Tの結果表に示すように、鉄、銅、リン、カルシウム、アルミニウム、ナトリウム、モリブデンでした。検出された金属元素から発生箇所を推定すると鉄、銅・ギヤ・軸受等リン、モリブデン・オイル添加剤カルシウム、アルミニウム、ナトリウム・外部混入異物であると思われます。このうち、機械部品が摩耗したと思われる元素はのグループです。前回に比較して計数汚染度はNAS級以上からNAS級にランク低下しているものの、当社推奨の管理限界値に到達していました。フェログラフィーの結果から、汚染度が高い要因は、摩耗によるものと思われます。
報告№107-6000 報告№107-6005 | 分析№107-00010 分析№107-00126 | 107-00126 | 今回の採油は、機器停止中にドレンプラグから実施しているため停止時間が長い場合、油中粒子の多くは沈降し、採油位置によっては高濃度になっている箇所から採油していると考えられます。分析データからの考察は、稼動中の採油に比較して分析データが高くなる可能性を考慮して検討しました。分析の結果、計数汚染度、フェログラフィーのIs値の各データが良好の範囲にあるものの、摩耗粒子形態観察で厳しい金属接触により発生するシビア粒子が比較的多く観察されており、良好な潤滑状態である流体潤滑と局部的な油膜切れが混在する混合潤滑の領域にあると思われます。今後さらに摩耗が進行する場合があるため、定期的に分析を実施し、摩耗の進行状況を確認することを推奨します。尚、を示す粘度、水分、全酸価、IR、RBOTの各データが良好の範囲にあり、潤滑油は継続使用可能と判断します。
報告№109-09136 報告№110-00008 | 分析№109-001160 分析№110-000031 | 110-000031 | 、汚染度、潤滑状態は良好でした。潤滑油は、継続使用が可能と判断します。汚染度および潤滑状態も良好な範囲にありますが、これは油系統に設置されているフィルタの影響による可能性が考えられます。そのため、以下の対策を推奨します。対策本設備の油系統にはフィルタが設置されているため、発生した摩耗粒子は捕捉されていると思われます。そのため異常な摩耗状態が発生し、μm以上の摩耗粒子が発生したとしてもフィルタに捕捉され、見かけ上の汚染度は清浄となってしまうことから、診断結果を正常な潤滑状態にあると誤認してしまう可能性があります。正確な潤滑状態を確認するためには、潤滑油に加えてフィルタの付着物も分析されることを推奨します。
報告№109-09094 報告№112-00124 | 分析№109-000916 分析№112-000503 | 112-000503 | グリースは継続使用可能な状態にあると判断します。グリースの物理的性状は良好と判断します。≪状態監視とパラメータ≫分析の目的および各分析のパラメータは以下の通りです。特性低下目的：グリースの分析結果から、グリースの物理的性状や劣化傾向などを確認する。酸価JISK赤外線吸収スペクトルJISKちょう度JISK滴点JISK摩耗目的：グリース中の摩耗粒子を分析する事により、回転・摺動部の潤滑状態、摩耗劣化の程度、余寿命などを解析する。摩耗診断電子顕微鏡観察JISKX線マイクロアナリシス油中金属濃度JISK≪分析結果≫特性低下酸価：良好酸価mgKOH/gは新油値のmgKOH/g以内にあることから、問題は無いと判断します。赤外線吸収スペクトル：良好ちょう度：良好ちょう度値はと当社推奨の管理限界値であるから以内に留まっています。滴点：良好滴点はと新油値のに比較し低く、耐熱性が低下していました。しかし、ちょう度が良好の範囲にあり、かつ、有機物・有機化合物試験の結果で油劣化の兆候を示すカルボン酸の吸収が見られないことから、問題は無いと判断します。摩耗摩耗診断電子顕微鏡観察・X線マイクロアナリシス：今回は実施していません。油中金属濃度：今回は実施していません。
報告№109-09136 報告№110-00271 | 分析№109-001160 分析№110-001060 | 110-001060 | は、摩耗粒子の形状、材質、サイズを判断パラメータに摩耗の発生箇所や原因、厳しさなどをフェログラフィー法およびIカップリング発光分光分析法による油中金属濃度で評価します。特に、フェログラフィー法により摩耗粒子をサイズ毎に配列・数値化して求めるIs値は、異常摩耗を早期発見するパラメータであり、また粒子の表面形状は摩耗の原因を知るパラメータにもなります。本試料油を発光分光分析のSOAP／D－SOAPの結果、前回に比較して錫濃度に変化はなかったものの、鉄が検出されました。検出された金属の粒子は、異物の噛み込みなどで発生する切削粒子、金属潤滑部が局部的に油膜切れを起こして発生するシビア粒子であったことから、潤滑部では異物による切削摩耗と油膜破断による凝着摩耗が発生していることが分かりました。この摩耗状態は、異常摩耗の早期発見パラメータであるフェログラフィーのIs値であらわされますが、Is値が前回の良好な潤滑状態であることを示すのマイナス乗から今回は継続使用可能な範囲にあるが摩耗が若干発生している判断するの乗になっていることが分かりました。バックラッシシングルヘリカル段増速ギヤのバックラッシをご提供いただいた歯車に関する情報から求めました。その結果、減速機のギヤ歯面に摩耗が集中していたと仮定した場合、バックラッシの増加は×-μmと推定されました。バックラッシ増加分の上限値は、メーカにより差異はあるものの、当社の推奨するバックラッシは、一般に推奨されるμmを管理目安にしており、今回のデータが初期値からの増加量と仮定した場合、この値に比較して十分に小さい値です。潤滑油膜に混入した外部混入の異物や潤滑摺動部で発生した摩耗粒子は、摩耗を促進させ、或いは摩擦係数を上昇させるなど、潤滑状態に悪影響を与える因子であり、そのため油中異物の粒子数と重量は潤滑状態を評価するパラメータとして使用します。油中粒子数を計測した結果、前回のNAS級から今回はNAS級にランク改善していることが分かりました。は、油の粘度、油中のスラッジの発生量を判断パラメータに、粘度、全酸価、IR、RBOTで評価します。分析の結果、油の粘性を示す粘度は、新油値のmm/sに比較して粘度変化率が-％のmm/sとほぼ変化はなく、また油中のスラッジの発生量を示す全酸価は、新油値の.mgKOH/gと同じ.mgKOH/gと変化が見られず劣化は確認されなかった。さらにはIRの結果でも油が劣化した場合に発生するカルボン酸の発生も確認されず、酸化防止剤の残存量を示すRBOTは、限界値minに比較して、十分に残量があるminであった以上のことから、潤滑油の劣化は確認されませんでした。尚、別紙表および図から分かるように、RBOTの減少傾向から油の余寿命を求めた結果、本試料は直近の更油から起算して経過日数日まで使用可能であることが分かりました。潤滑油および本設備は継続使用可能な状態にあるものの、切削摩耗の進行が確認されたため、以下の対策が必要です。今後、切削摩耗等の進行を監視するため、定期的に分析を実施し、摩耗の進行状況を確認することを推奨します。
報告№102-0170 | 分析№102-01430 | 102-01430 | 本試験は、潤滑油の分析結果から、軸受の潤滑状態及び油の劣化状態を確認することを目的としました。結論ベアリングは使用可能な状態にあると考えられますが、油中の水分の影響、及びフレッティングにより赤錆が発生しています。摩耗状態の早期発見パラメータであるIs値がの乗のレベルであり、良好な潤滑状態であることが分かります。今後、この赤錆の増加傾向を確認するため、ヶ月後に再度分析を実施し、摩耗の進行状況を確認されることを推奨します。考察分析の結果、水分とフェログラフィーを除く項目は良好でした。水分がと当社推奨の管理基準値のを超えており、発錆予防のため、水分除去、又は、更油を実施されることを推奨します。尚、水分混入の原因は、結露などが考えられます。一方、フェログラフィーの結果、水分の影響やフレッティングにより発生した赤錆がやや多く見られました。現在のところ、ベアリングの寿命の指標とされるフレーキングの発生は確認されず、ベアリングは継続使用可能な状態にあると判断できますが、この赤錆がベアリング軌道面に噛み込み傷が発生し、その傷が起点となってフレーキングに進展することが懸念されることに注意する必要があります。
報告№108-0411 報告№110-00508 | 分析№108-02744 分析№110-002296 | 110-002296 | Iカップリング発光分光分析供試グリースをSOAP／D－SOAPで分析した結果、検出された金属元素は、鉄、銅、ニッケル、錫、リン、カルシウム、アルミニウム、ナトリウム、マグネシウムでした。これらの検出された金属元素から発生箇所を推定すると鉄、銅、ニッケル、錫・軸受等リン・グリース添加剤カルシウム、ナトリウム、アルミニウム、マグネシウム・増ちょう剤であると思われます。このうち、機械部品が摩耗したと思われる元素はのグループです。フェログラフィー観察された粒子の多くは、潤滑状態が正常なマイルド摩耗で発生する摩耗粒子でした。軸受は継続使用可能な状態にあると判断します。
報告№109-09136 報告№110-00753 | 分析№109-001160 分析№110-003569 | 110-003569 | Iカップリング発光分光分析供試のタービン油を分析した結果、検出された金属元素は、SOAP／D－SOAPの結果表に示すように、鉄、錫、カルシウム、ケイ素、ナトリウムが検出されました。これらの検出された金属元素から発生箇所を推定すると鉄、錫・軸受等カルシウム、ケイ素、ナトリウム・外部混入異物であると思われます。このうち、機械部品が摩耗したと思われる元素はのグループです。フェログラフィー異常摩耗の早期発見パラメータとして摩耗粒子を定量化して評価するフェログラフィーのIs値は、潤滑状態がやや厳しいの乗でした。摩耗粒子の形態で比較的多く観察された粒子は、潤滑状態が正常な場合に発生する摩耗粒子、金属潤滑部が局部的に油膜切れを起して発生するシビア粒子でした。このような摩耗粒子が観察された場合には、潤滑部では正常なマイルド摩耗とやや厳しい摩耗による凝着摩耗が発生していることが分かります。計数汚染度、重量汚染度は共に良好でした。全酸価、IRの各データは良好でした。軸受および潤滑油は継続使用可能な状態にあると判断します。ただし、汚染度が高いことから今後も定期的に分析を実施し、汚染度と摩耗の進行状況を確認することを推奨します。
報告№108-0272 報告№108-0272 | 分析№108-01953 分析№108-01953 | 108-01953_081209修正 | 潤滑油が黒化していた。トライボ診断を実施し、汚染度、潤滑状態を確認するとともに、潤滑油の黒化原因を検討する。今回の採油は、対象設備の停止中にマンホールから実施しているため、油循環中に採油した場合に比較し、油中粒子の沈降の影響を受け、分析データが低濃度に出る可能性があります。このことを踏まえて結果を検討しました。潤滑油の黒化原因一般に、潤滑油が黒化する原因は以下のつが考えられます。摩耗粒子の増加油の劣化汚染粒子の混入これらの推定される原因を以下の分析結果から確認しました。計数汚染度がNAS級と当社推奨の管理限界値を超えていた異常摩耗の早期発見パラメータであるフェログラフィーのIs値がの乗と高く、摩耗粒子の形態観察の結果、金属接触が厳しい場合に発生するシビア粒子、金属接触が厳しく、且つ、摩擦熱が高い場合に発生する黒錆、銅合金が多く観察されたSOAPで銅、クロム、D－SOAPで鉄、鉛、銅、クロム、錫、亜鉛が検出された以上のことから、潤滑油が黒化した原因は、シリンダ内面とピストンブッシュとの摺動により発生した摩耗粒子の増加によるものと考えられました。機器の潤滑状態異常摩耗の早期発見パラメータであるフェログラフィーのIs値がの乗と高く、摩耗粒子の形態観察で金属接触が厳しい場合に発生するシビア粒子、金属接触が厳しく、且つ、摩擦熱が高い場合に発生する黒錆が支配的でした。更にSOAPで銅、クロム、D－SOAPで鉄、鉛、銅、クロム、錫が検出されました。以上の分析結果から、シリンダ内面とピストンブッシュでは、やや厳しい金属接触が発生している推定されました。今後さらに摩耗が進行し、摺動部のギャップが増大することによるシビア摩耗への進展が懸念されますので、定期的に分析を実施し摩耗の進行状況を確認することを推奨します。尚、シリンダ内面にはクロムメッキが施されていますが、今回SOAPでクロムがppm検出されており、この部分の摩耗が最も多く確認されています。シリンダ内面の摩耗を、このクロム濃度ppmと油量Lから摩耗体積を計算し、その摩耗体積がストロークmmの部分が均等に摩耗したと仮定して、摩耗深さを計算しました。クロムの摩耗体積＝クロム濃度×-×油量×.×÷クロム密度＝×-××.×÷.＝平均的な摩耗深さ＝摩耗体積÷摩耗面積×＝÷×＝その結果、摩耗深さはμmとなり、クロムメッキ部分がμm程度であるため、分の程度が摩耗したことになります。また、シリンダ内径の増加は直径にして.μmとなります。この増加は、一般に油のにじみ発生につながることが考えられますが、この程度のギャップ増加が設計上問題ない範囲にあるか、設備メーカに確認されることを推奨します。尚、今後も継続使用する場合は、一定時間経過後に再分析し、今回のデータと比較し摩耗の進展速度を知った上で使用されるよう推奨します。今後の対策機器の潤滑状態の結果を受け、今後の対策は以下の通り推奨します。濾過による汚染度の改善計数汚染度がNAS級と当社推奨の管理限界値を超えており、今後バルブ類の動作障害やフィルタおよびストレーナの目詰まりが発生することが懸念されるため、予防処置として濾過実施を推奨します。
報告№107-6000 報告№107-0011 | 分析№107-00010 分析№107-00042 | 107-00042 | 今回の採油は、機器停止中に油タンク給油口から採油を実施しているため、油循環中の採油に比較して油中粒子が沈降して低濃度になっている部分を採油していると考えられます。したがって、油が循環している状態で採油を実施した場合に比較して、分析データが低くなる可能性があります。今回の分析は以上のことを踏まえて結果を検討しました。分析の結果、摩耗粒子形態観察でμm前後の摩耗粒子が散見されます。油中粒子の沈降の影響が小さい状況で採油ができていたとすると潤滑状態は良好と判断できますが、異常な摩耗状態を示す摩耗粒子が沈降し採取できていない可能性が考えられます。また、摩耗粒子の中には沈降の影響を受けるμm前後の摩耗粒子が散見されることから、摩耗が発生していた可能性を否定できないため、安全をみて、適正な採油条件で再度採油を実施し、再確認されることを推奨します。尚、を示す粘度、水分、全酸価、IR、ROBTの各データが良好の範囲にあることから、この油は継続使用可能と判断します。
報告№109-09094 報告№109-09094 | 分析№109-000923 分析№109-000923 | 109-000923 | 分析の結果、全てのデータが良好であることから、このグリースは継続使用可能と判断します。特性低下全ての項目が良好の範囲にあったことから、特性低下は認められず良好と判断します。ちょう度は良好と判断します。ちょう度はと当社推奨の管理限界値であるから以内にあり、良好と判断します。滴点は良好と判断します。滴点はと新グリース値に比較して変化はなく、良好と判断します。全酸価は良好と判断します。全酸価はmgKOH/gと新グリース値.mgKOH/gに比較して高い値であるものの、有機物・有機化合物の結果、油劣化の兆候を示すカルボン酸の吸収が確認されていないことから、良好と判断します。有機物・有機化合物の結果、良好と判断します。有機物・有機化合物の結果、油劣化の兆候を示すカルボン酸の吸収が確認されていないことから、良好と判断します。
報告№108-0387 報告№109-09037 | 分析№108-02609 分析№109-000448・449 | 109-000448_449 | 年月の点検で圧油タンクのドレンを開放したところ、乳白色の油が確認され、前回の分析で、ppmと管理限界値を大きく超えていたため、更油を実施した。更油後の水分を確認する。分析の結果、水分はマンホールからの採油が.ppm、ドレンバルブからの採油がと共に管理限界値内にあることから、良好と判断します。
報告№109-09136 報告№111-00304 | 分析№109-001160 分析№111-001439 | 111-001439 | 対象設備は継続使用可能な状態にあると判断します。但し、潤滑油は汚染度が高く、油のスラッジであるスラッジが確認されたことから、今後バルブ類の動作障害やフィルタおよびストレーナの目詰まりが発生することが懸念されるため、以下の対策を推奨します。TS－の投与と濾過今後バルブ類の動作障害やフィルタおよびストレーナの目詰まりが発生することが懸念されるため、当社製清浄分散剤TS－の投与と濾過を推奨します。フェログラフィー異常摩耗の早期発見パラメータとして摩耗粒子を定量化して評価するフェログラフィーのIs値は、潤滑状態が正常なのマイナス乗でした。Iカップリング発光分光分析供試の作動油を分析した結果、検出された金属元素は、SOAPの結果表に示すように、鉄、鉛、ニッケル、錫、リン、亜鉛、カルシウム、ナトリウムが検出されました。これらの検出された金属元素から発生箇所を推定すると鉄、鉛、ニッケル、錫・シリンダ内壁・ブッシュ等リン・オイル添加剤亜鉛、カルシウム、ナトリウム・外部混入異物であると思われます。このうち、機械部品が摩耗したと思われる元素はのグループです。前回に比較して計数汚染度はNAS級からNAS級以上にランク増加し、重量汚染度はmg/mlからmg/mlに増加し、共に当社推奨の管理限界値を超えていました。フィルタ表面の異物観察で表面が茶褐色で粘ちょう物が確認されたことから、汚染度が高い要因は、スラッジの影響と思われます。粘度、水分、全酸価、IRの各データは良好でした。
報告№107-4545 報告№107-4545 | 分析№107-02185 分析№107-02189 | 107-02189 | トライボ診断の結果、全てのデータが良好であることから、この油は継続使用可能と判断します。は良好と判断します。粘度は良好。粘度は.mm/sと新油値.mm/sに比較して、粘度変化率は+.％で、当社推奨の管理限界値である±％以内にあり、良好と判断します。粘度はmm/sでした。粘度はmm/sでした。粘度指数はでした。粘度指数はでした。水分は良好。水分はと当社推奨の管理限界値の以下であり、良好と判断します。全酸価は良好。全酸価はmgKOH/gと新油値mgKOH/gに比較して高いものの、IRの結果で、新油との差異は確認されず、且つ、劣化の兆候も確認されなかったことから、良好と判断します。
報告№109-09501 報告№109-09501 | 分析№109-003071 分析№109-003071 | 109-003071 | 、汚染、潤滑状態は良好と判断します。潤滑油および軸受は継続使用可能な状態にあると判断します。≪状態監視とパラメータ≫分析の目的および各分析のパラメータは以下の通りです。特性低下目的：油の分析結果から、や劣化傾向ならびに添加剤の消耗程度、残存寿命などを確認する。粘度JISK全酸価JISK赤外線吸収スペクトルJISK酸化安定度試験JISK汚染目的：油の分析結果から、砂塵あるいは水・異種油などによるや、異物混入の有無を確認する。水分JISK計数汚染度JISB重量汚染度JISB光学顕微鏡観察摩耗目的：油中の摩耗粒子を分析する事により、回転・摺動部の潤滑状態、摩耗劣化の程度、余寿命などを解析する。摩耗診断電子顕微鏡観察JISKX線マイクロアナリシス油中金属濃度）JISK≪分析結果≫特性低下粘度：良好粘度値mm/sの新油値mm/sに対する変化率は+.％であり、当社推奨の管理限界値±％以内に留まっています。全酸価：良好全酸価.mgKOH/gは新油値の.mgKOH/gに比較し変化はないことから問題は無いと判断します。赤外線吸収スペクトル：良好酸化安定度試験：良好酸化安定度試験の結果、数値minは当社推奨の管理限界値min以上に留まっており、現時点での使用は可能と判断します。汚染水分：良好水分値.ppmは当社推奨の管理限界値以内に留まっています。計数汚染度：良好計数汚染度はNAS級と当社推奨の管理限界値NAS級以内にあります。重量汚染度：良好重量汚染度は.mg/mlと当社推奨の管理限界値mg/ml以内にあります。光学顕微鏡観察：良好光学顕微鏡写真は捕捉された汚染物の量は少なく、スラッジは確認されませんでした。摩耗摩耗診断：良好摩耗診断の結果、異常摩耗の早期発見パラメータであるIs値がのマイナス乗と良好の範囲にあることから、潤滑状態は正常と判断します。電子顕微鏡観察・X線マイクロアナリシス：今回は実施していません。油中金属濃度：良好油中金属濃度の結果、外部から混入したと思われるナトリウムが検出されたものの微量であることから、良好と判断します。
報告№109-09094 報告№112-00124 | 分析№109-000871 分析№112-000418 | 112-000418_旧 | 潤滑油および対象設備は継続使用可能な状態にあると判断します。はフェログラフィーおよびSOAP-Tの結果から総合的に判断した結果、正常な状態にあると考えられます。フェログラフィー【定量分析：Is値】Is値は異常摩耗の早期発見パラメータのつで、摩耗粒子を定量化するために用います。今回のIs値はのマイナス乗と低い値でした。フェログラフィー【定性分析：摩耗粒子および摩耗形態観察】分析結果から比較的多く観察された粒子は、以下の通りでした。正常な摩耗粒子・潤滑状態が正常なマイルド摩耗により発生。Iカップリング発光分光分析【SOAP-T】検出された金属元素から発生箇所を推定すると、以下の通りでした。クロム、ニッケル・シリンダ内壁、ポンプ内部等リン・添加剤カルシウム、ナトリウム・外部混入異物．水分、計数汚染度、重量汚染度は良好でした。．粘度、酸価、IR、RBOTの各データは良好でした。尚、RBOTがminと新油値のminに比較してmin減少していました。このまま継続使用した場合、この減少傾向から限界値に到達するのは、別紙図RBOTの減少傾向に示すように年月と推定されました。残りの継続使用期間は、約年ヶ月であると予測されます。≪状態監視とパラメータ≫分析の目的および各分析のパラメータは以下の通りです。特性低下目的：油の分析結果から、や劣化傾向ならびに添加剤の消耗程度、残存寿命などを確認する。粘度JISK酸価JISK赤外線吸収スペクトルJISK酸化安定度試験JISK汚染目的：油の分析結果から、砂塵あるいは水・異種油などによるや、異物混入の有無を確認する。水分JISK計数汚染度JISB重量汚染度JISB光学顕微鏡観察摩耗目的：油中の摩耗粒子を分析する事により、回転・摺動部の潤滑状態、摩耗劣化の程度、余寿命などを解析する。摩耗診断電子顕微鏡観察JISKX線マイクロアナリシス油中金属濃度JISK≪分析結果≫特性低下粘度：良好粘度値mm/sの新油値mm/sに対する変化率は+.％であり、当社推奨の管理限界値±％以内に留まっています。酸価：良好酸価は新油値の.mgKOH/gに比較し高くはあるものの、有機物・有機化合物試験の結果で油劣化の兆候を示すカルボン酸の吸収が見られないことから問題は無いと判断します。赤外線吸収スペクトル：良好酸化安定度試験：良好酸化安定度試験の結果、数値minは当社推奨の管理限界値min以上に留まっており、現時点での使用は可能と判断します。汚染水分：良好水分値ppmは新油値の.ppmに比較して大きな変化はありませんでした。計数汚染度：良好計数汚染度はNAS級と当社推奨の管理限界値NAS級以内にあります。重量汚染度：良好重量汚染度は.mg/mlと当社推奨の管理限界値mg/ml以内にあります。光学顕微鏡観察：良好光学顕微鏡写真は捕捉された汚染物の量は少なく、スラッジは確認されませんでした。摩耗摩耗診断：良好摩耗診断の結果、異常摩耗の早期発見パラメータであるIs値がのマイナス乗と良好の範囲にあることから、潤滑状態は正常と判断します。電子顕微鏡観察・X線マイクロアナリシス：今回は実施していません。油中金属濃度：良好油中金属濃度の結果、クロム、ニッケル、添加剤成分のリン、外部から混入したと思われるカルシウム、ナトリウムが検出されたものの、良好と判断します。
報告№102-4074 | 分析№102-03091 | 102-03091 | 分析の結果、異常摩耗の早期発見パラメータであるフェログラフィーのIs値がの乗と当社推奨の管理目安に到達していました。平成年月に報告したミル号-№ロール＃及び＃軸受の損傷状態とトライボシステム診断結果の比較検討で軸受損傷時期の大よその予測式を求めました。予測式を別紙図に示します。この予測式に今回のIs値を代入して、損傷時期までの時間を計算すると日後となります。摩耗粒子の形態観察の結果から、ロール軸と軸受内輪とのはめあい部の摩耗が進行している可能性がありますので、軸受の点検を検討するため、週間に度分析により摩耗の進行状況をチェックされることを推奨します。
報告№109-09136 報告№111-00689 | 分析№109-001160 分析№111-003515 | 111-003515 | 粘度および消泡性能の低下が確認されました。今後は障害予防を目的に以下の対策を推奨します。更油、或いは、部分更油粘度が低下していたことから、今後適正な粘度範囲で使用していない場合、ギヤ歯面やベアリング軌道面で油膜切れが発生し、摩耗が進行することが懸念されるため、更油、或いは、部分更油を推奨します。追加分析消泡性能が低下した場合、ギヤ歯面での油膜形成に影響が出て摩耗が進展することがありますので、フェログラフィーおよびSOAP-Tを追加して摩耗により発生する油中金属濃度や潤滑状態を確認することを推奨します。粘度粘度は.mm/sと新油値mm/sに比較して、粘度変化率は-.％で、前回同様に当社推奨の管理限界値である±％を超えていました。今後、適正な粘度範囲で使用していない場合、ギヤ歯面やベアリング軌道面で油膜切れが発生し、摩耗が進行することが懸念されます。泡立ち試験泡立ち試験の結果は、-と新油値が-であるのに比較して高い値となっていたことから、消泡性能が低下していることが分かりました。今後の使用状況によっては油の酸化劣化が進行したり、ギヤ歯面およびベアリング軌道面で油膜切れが発生したりする場合があるため、消泡剤の添加による消泡性能の改善など何らかの対応が必要になると思われます。分析結果粘度および消泡性能が低下していることが確認されました。粘度粘度は.mm/sと新油値mm/sに比較して、粘度変化率は-.％で、当社推奨の管理限界値である±％を超えていました。泡立ち試験泡立ち試験は-と新油に比較して高い値でした。水分は.ppmと当社推奨の管理限界値の以下であり、良好と判断します。全酸価全酸価はmgKOH/gと新油値mgKOH/g以下にあり、良好と判断します。
報告№105-6050 報告№107-0445 | 分析№105-01529 分析№107-02542 | 107-02542 | 分析の結果、ギヤ歯面の潤滑状態は正常であることが確認され、継続使用可能な状態にあると判断します。但し、摩耗粒子の形態観察で外部から混入したと思われる樹脂がやや多く観察されました。今回の採油箇所がドレンバルブであるため、ドレンバルブ配管内に残留していた異物を採取したか、或いは、採油時に異物が混入した可能性が考えられました。今後の採油は、今回の廃油量の～倍程度に増量してから採油を実施されることを推奨します。≪バックラッシ増加に対する考察≫D－SOAPの鉄濃度からギヤのバックラッシを求めました。減速機の構造から、最も負荷が大きく、摩耗が進行しやすい箇所をスパイラルベベルギヤと推定し、この部分のバックラッシを求めました。但し、年月から今回までのうち、年月から月までの累積稼働時間が不明であったため、年月から年月の平均的なヶ月当りの運転時間hを、年月から月までがこれと同様であると仮定して、年月から年月までの累積稼働時間を計算しました。その結果、推定される累積稼働時間は、hとなりました。この累積稼働時間と鉄濃度から得られたデータを使用してバックラッシを求めました。その結果、減速機に摩耗が集中していたと仮定した場合、初期バックラッシからμm増加したものと推定されました。バックラッシ増加分の上限値は、メーカにより差異はあるものの、当社の推奨するバックラッシは一般に推奨されるμmを管理目安にしており、今回のデータはこの値に比較して十分に小さいことから、本歯車は継続使用可能な状態にあると判断します。これらのことは、D－SOAPで鉄が検出されたものの、微量であること異常摩耗の早期発見パラメータであるフェログラフィーのIs値がの乗と良好の範囲にあるものの、摩耗粒子形態観察の結果、外部から混入したと思われる樹脂がやや多く観察されたこと以上のことから判断しました。
報告№109-09050 報告№109-09050 | 分析№109-000535 分析№109-000535 | 109-000535 | 今回の採油は、対象設備停止中にドレンプラグから実施しているため、別紙油中粒子の沈降の影響に示すように、沈降の影響を受けて分析データが高濃度に出る可能性があります。今回の分析は、以上のことを踏まえて結果を検討します。分析の結果、摩耗粒子診断で異常摩耗の早期発見パラメータであるIs値がの乗とやや高く、潤滑状態がやや厳しい状態にあることが分かりました。やや厳しい潤滑状態が発生した原因は、発生した摩耗粒子等の異物が油膜に入り込み異物の角による切削作用を受けたこと、同時に油膜切れにより金属同士の接触が発生したためと考えられます。摩耗形態の中で特に切削摩耗は、異物がない状態に比較して、摩耗進行速度が速く注意が必要です。転がり軸受で切削摩耗が発生した場合、切削摩耗により生じた軌道面の損傷が起点となって転がり軸受の寿命となるフレーキングに進展し、寿命が分の程度に低下することも知られています。また、フリクションポリマは、タービン油が軸受摺動面で高圧下に押し込められ、高圧状態になると同時に、圧縮熱も発生して高温状態にもなり、その結果、潤滑油が重合して発生することが知られています。そのため、高温高圧状態の解消がなされなければ、潤滑油は劣化する場合があります。切削摩耗発生の原因となる混入異物が残留している場合、この異物により切削摩耗が継続して発生する可能性があります。また、仮に更油が実施されていたとしても、更油だけでは異物を完全に排除できない可能性もありますので、念のため運転再開後に再分析を実施し、摩耗の発生状況を確認することを推奨します。尚、本設備の場合、ポンプの回転数から、理論的な分析周期をもとめ、この周期で採油を実施することで、仮に油が入れ替わっても分析結果から潤滑状態の傾向を確認することが可能となります。ポンプの回転数をお知らせください。特性低下全ての項目が良好の範囲にあったことから、特性低下は認められず良好と判断します。粘度は良好と判断します。粘度はmm/sと新油値.mm/sに比較して、粘度変化率は-％で、当社推奨の管理限界値である±％以内にあり、良好と判断します。全酸価は良好と判断します。全酸価は.mgKOH/gと新油値.mgKOH/g以下であることから、良好と判断します。酸化安定度の結果、良好と判断します。酸化安定度はminと当社推奨の管理限界値のmin以上であり、良好と判断します。汚染は良好と判断します。水分は良好と判断します。水分はppmと当社推奨の管理限界値の以下であり、良好と判断します。摩耗発生している摩耗形態は切削摩耗と凝着摩耗が混在していることが分かりました。摩耗形態は切削摩耗と凝着摩耗が混在していることが分かりました。異常摩耗の早期発見パラメータであるIs値がの乗とやや高く、油中の摩耗粒子は、異物の噛み込みにより発生する切削粒子、金属接触が厳しい場合に発生するシビア粒子、局部的に高圧・高温となる場合に発生するフリクションポリマがやや多く観察されました。このことから、潤滑部で発生している摩耗形態は切削摩耗と凝着摩耗が混在していることが分かりました。
報告№109-09377 報告№109-09377 | 分析№109-002531 分析№109-002531 | 109-002531 | グリースおよび軸受は継続使用可能な状態にあるものの、水分濃度が高いため、グリースを交換されることを推奨します。尚、報告書の管理表中に示しているSOAP／D-SOAPは、グリース潤滑の場合、摩耗粒子が均一に分散していないため、測定値が大きく変動することがありますので参考値としてお考え下さい。グリースのちょう度、滴点、全酸価は試料不足のため、測定できませんでした。水分は新グリース値よりも高い値でした。ちょう度ちょう度は試料不足のため測定できませんでした。滴点滴点は試料不足のため測定できませんでした。水分はppmと新グリース値のpppmに比較して高い値でした。全酸価全酸価は試料不足のため測定できませんでした。IRIRの結果、油劣化の兆候を示すカルボン酸の吸収が確認されず、且つ、新油のスペクトルパターンとほぼ一致していることから、良好と判断します。軸受の潤滑状態SOAPで鉄およびクロム、D－SOAPで鉄および鉛が検出されました。SOAPSOAPの結果、鉄およびクロムが検出されました。D－SOAPD－SOAPの結果、鉄および鉛が検出されました。フェログラフィー摩耗粒子の形態観察の結果、μm以下の鉄系摩耗粒子が観察されました。
報告№109-09136 報告№113-00294 | 分析№109-001160 分析№113-001183 | 113-001183 | 軸受は継続使用可能な状態にあると判断します。但し、SOAPの銅濃度が高いことから、以下の対策を推奨します。油劣化の確認今後、別紙鉱油の酸化に対する金属触媒の影響に示すように銅濃度の増加に伴い酸化速度が速まる可能性があるため、今回の分析から短期間のうちに再分析を実施し、油劣化の進行状況を確認することを推奨します。はフェログラフィーおよびSOAP／D-SOAPの結果から総合的に判断した結果、継続使用は可能ですが、今後の機器の機能を確認するためにも傾向管理が有用と考えます。フェログラフィー【定量分析：Is値】Is値は異常摩耗の早期発見パラメータのつで、摩耗程度を定量化するために用います。前回に比較してIs値はのマイナス乗から乗と、低い値でした。フェログラフィー【定性分析：摩耗粒子および摩耗形態観察】分析結果から観察された代表的な粒子は、以下の通りでした。鉄錆、砂等・外部から混入したと考えられます。Iカップリング発光分光分析【SOAP／D-SOAP】検出された金属元素から発生箇所を推定すると、以下の通りでした。鉄、銅、ニッケル、錫・軸受等リン、亜鉛・添加剤カルシウム、ナトリウム・外部混入異物銅の溶出前回に比較してSOAPの銅がppmからppmに増加していることから、銅を使用した箇所の溶出が進行していると考えられます。銅の溶出箇所は、貴社ご提供の図面からデフレクターとバッフル、或いは流体継ぎ手のスクイ管、潤滑油冷却器の冷却管などが推定されます。これらの部品が選択的に溶出しているものと思われます。これらの部品の中でもデフレクターとバッフルは、オイルシールの役目を果たしていることから、溶出が継続した場合、シャフトとのギャップが増大し、油漏れの原因になると思われます。さらには油面低下により潤滑不良が発生することが懸念されるため、巡視の際には、油漏れと油面の低下に注意を払う必要があります。銅の溶出は、潤滑油に使用されている亜鉛系添加剤と銅の反応により溶出することが知られています。銅濃度の増加は、別紙鉱油の酸化に対する金属触媒の影響に示すように濃度の増加とともに酸化速度が加速しますので、注意が必要です。前回に比較して計数汚染度はNAS級から等級に変化はなく、良好でした。分析結果は良好と判断します。計数汚染度計数汚染度はNAS級と当社推奨の管理限界値のNAS級以下にあり、良好と判断します。重量汚染度は.mg/mlと当社推奨の管理限界値のmg/ml以下にあり、良好と判断します。前回同様にSOAPの銅が高い値でした。SOAPSOAPの結果、油の添加剤成分であるリン、亜鉛が検出されました。検出された亜鉛は、添加剤として化学反応により銅をイオン化させることが知られており、銅濃度が前回より約ppm増加したのはこの影響によるものと推定されます。銅濃度の増加は、別紙鉱油の酸化に対する金属触媒の影響に示されるように、油の酸化劣化速度を増大させるため、注意が必要です。D-SOAPD-SOAPの結果、摩耗により発生する鉄および錫が検出されました。フェログラフィー異常摩耗の早期発見パラメータであるフェログラフィーのIs値がの乗と良好の範囲にあることから、摩耗状態は正常と判断します。
報告№109-09136 報告№110-00492 | 分析№109-001160 分析№110-002231 | 110-002231 | Iカップリング発光分光分析供試のタービン油を分析した結果、SOAP／D－SOAPで鉄、銅、リン、亜鉛、カルシウム、ナトリウムが検出されました。これらの検出された金属元素から発生箇所を推定すると鉄、銅・シリンダ等リン、亜鉛・オイル添加剤カルシウム、ナトリウム・外部混入異物であると思われます。このうち、機械部品が摩耗したと思われる元素はのグループです。前回に比較してD－SOAPで油の添加剤成分である亜鉛が増加していたことから、油の添加剤成分が析出しているものと思われます。フェログラフィー前回同様に異常摩耗の早期発見パラメータとして摩耗粒子を定量化して評価するフェログラフィーのIs値は、のマイナス乗と良好でした。汚染度前回に比較して計数汚染度はNAS級から等級に変化はなく、良好でした。重量汚染度は.mg/mlからmg/mlに増加し、管理限界値を超えていました。D－SOAPで亜鉛が増加し、フィルタ表面の異物観察で表面が茶褐色で鉄錆、砂等が観察されたことから、汚染度が高い要因は、添加剤が変質して発生したスラッジによるものと思われます。前回に比較してRBOTがminからminに低下していました。本試料油を継続使用した場合、RBOTの減少傾向から限界値に到達するのは、別紙図RBOTの減少傾向に示すように年月と推定されました。潤滑油および対象設備は継続使用可能な状態にあるものの、スラッジが発生しているため、電磁弁の固着や動作不良などの現象が現れやすくなります。そのため以下の対策が必要です。TS－の投与と濾過今後、バルブ類の動作障害やフィルタおよびストレーナの目詰まりが発生することが懸念されるため、当社製清浄分散剤TS－の投与と濾過を推奨します。再分析今後、酸化防止剤が減少することで基油の劣化が進行することが予想されるため、ヶ月後に再分析を実施し、酸化防止剤の残存量を確認することを推奨します。
報告№109-09136 報告№112-00427 | 分析№109-001160 分析№112-001806 | 112-001806 | 潤滑油および軸受は継続使用可能な状態にあると判断します。但し、今後も摩耗の進行を傾向監視するため、以下の対策を推奨します。定期的な分析今後懸念される切削摩耗や凝着摩耗の進行を監視するため、定期的に分析を実施することを推奨します。濾過油中の汚染度が高いことから、摩耗粒子や異物等が軸受軌道面に噛み込むことによる摩耗の進行が懸念されるため、濾過を推奨します。はフェログラフィーおよびSOAP／D-SOAPの結果から総合的に判断した結果、やや厳しい状態にあると考えられます。フェログラフィー【定量分析：Is値】Is値は異常摩耗の早期発見パラメータのつで、摩耗粒子を定量化するために用います。今回のIs値はの乗とやや高い値でした。フェログラフィー【定性分析：摩耗粒子および摩耗形態観察】分析結果から比較的多く観察された粒子は、以下の通りでした。正常な摩耗粒子・潤滑状態が正常なマイルド摩耗により発生。切削粒子・異物や金属表面の微小突起による切削摩耗により発生。鉄系および銅系シビア粒子・潤滑状態がやや厳しい凝着摩耗により発生。金属潤滑部が局部的に油膜切れを起していると考えられます。鉄錆・外部から混入したと考えられます。フリクションポリマ・局部的に高圧・高温となる場合に発生。観察された摩耗粒子の中でも切削粒子、銅系シビア粒子、フリクションポリマは、注意が必要です。摩耗形態の中でも切削摩耗は摩耗進行速度が速く、転がり軸受でこの摩耗形態が発生した場合には寿命が分の程度に低下することも知られており、切削摩耗により生じた軌道面の損傷が起点となって、転がり軸受の寿命となるフレーキングに進展することから、傾向監視が必要です。銅を使用した箇所は、転がり軸受の保持器であると推定されます。今後、保持器の摩耗が進行することで転動体とのギャップが大きくなると共に振動が増大し、摩耗の進行につながることが懸念されます。フリクションポリマは、潤滑油が軌道面に押し込められ高圧状態になると同時に、圧縮熱により高温状態になった結果、基油自身が重合反応を起こし生成することが知られています。そのため、高圧高温状態の解消がなされなければ、潤滑油の劣化が進行し、粘度上昇に因る潤滑異常に進展する場合があります。Iカップリング発光分光分析【SOAP／D-SOAP】検出された金属元素から発生箇所を推定すると、以下の通りでした。鉄、銅、亜鉛・軸受等リン、カルシウム、ナトリウム・外部混入異物計数汚染度はNAS級以上と当社推奨の管理限界値を超えていました。フィルタ表面の異物観察で表面が茶褐色で銅合金、鉄錆、砂等が観察されたことから、汚染度が高い要因は、摩耗とスラッジ、そして外部混入異物の影響と思われます。粘度、水分、全酸価、IRの各データは良好でした。
報告№108-6013 報告№108-5021 | 分析№108-00576 分析№108-00702 | 108-00702 | 初期試験を実施した結果、摩耗の安定が確認され、潤滑油も継続使用可能と判断します。これらのことは、前回に比較して、計数汚染度はランク減少し、SOAP／D-SOAPの鉄および錫濃度に変化がないこと異常摩耗の早期発見パラメータであるフェログラフィーのIs値がのマイナス乗と良好の範囲にあること以上のことから判断しました。
報告№109-09136 報告№110-00463 | 分析№109-001160 分析№110-002089 | 110-002089 | 摩耗状態SOAPの結果、油の添加剤成分として含まれているリン、バリウムが検出されました。ご提供いただいた試料油の名称はダフニータービンオイルですが、これには、これらの添加剤は含まれていないことから、異種油が混入したか、或いは、油名が違う可能性があります。汚染度計数汚染度、重量汚染度は共に良好でした。IRの結果、新油と異なるピークが確認されました。異種油が混入したか、或いは、油名が違う可能性があります。潤滑油および軸受は継続使用可能な状態にあるものの、以下の対策が必要です。異種油の混入の有無、油名を再度確認することを推奨します。
報告№109-09501 報告№109-09501 | 分析№109-003325 分析№109-003325 | 109-003325 | ・グリースの物理的性状有機物・有機化合物を分析する赤外線吸収スペクトル分析の結果、検出されたピークには新グリースと異なるピークが検出されました。・摩耗状態粒子の観察結果から、μm以下の鉄系摩耗粒子が比較的多く観察され、転がり軸受寿命の指標としている摩耗粒子が観察されなかったことから、フレーキングは発生していないと判断できます。結論軸受は継続使用可能な状態にあるものの、グリースは以下の対策が必要です。グリース名が違うか、或いは、異種グリースが混入した可能性が考えられますので、グリース名、異種グリース混入の可能性を確認する必要があります。≪状態監視とパラメータ≫分析の目的および各分析のパラメータは以下の通りです。特性低下目的：グリースの分析結果から、グリースの物理的性状や劣化傾向などを確認する。全酸価JISK赤外線吸収スペクトルJISKちょう度JISK滴点JISK摩耗目的：グリース中の摩耗粒子を分析する事により、回転・摺動部の潤滑状態、摩耗劣化の程度、余寿命などを解析する。摩耗診断電子顕微鏡観察JISKX線マイクロアナリシス油中金属濃度）JISK≪分析結果≫特性低下全酸価：良好全酸価.mgKOH/gは新油値のmgKOH/g以内にあることから問題は無いと判断します。赤外線吸収スペクトル：良好ちょう度：良好ちょう度値と当社推奨の管理限界値であるから以内に留まっています。滴点：良好滴点はと新油値のに比較し高いものの問題は無いと判断します。摩耗摩耗診断：良好摩耗診断の結果、μm以下の鉄系摩耗粒子が比較的多く観察されました。油中金属濃度：良好油中金属濃度の結果、鉄が検出されました。油中金属濃度：良好油中金属濃度の結果、鉄が検出されませんでした。
報告№109-09136 報告№110-00517 | 分析№109-001160 分析№110-002349 | 110-002349 | Iカップリング発光分光分析供試のタービン油を分析した結果、SOAP／D－SOAPで鉄、銅、クロム、錫、亜鉛、カルシウム、バリウム、アルミニウム、ケイ素、ナトリウム、マグネシウムが検出されました。これらの検出された金属元素から発生箇所を推定すると鉄、銅、クロム、錫、亜鉛・軸受等カルシウム、バリウム、アルミニウム、ケイ素、ナトリウム、マグネシウム・外部混入異物であると思われます。このうち、機械部品が摩耗したと思われる元素はのグループです。ケイ素の検出SOAPでケイ素がppm検出されました。一般に、潤滑油中からケイ素が検出された場合の原因として、シリコン油或いは、シリコン系の添加剤が検出されるフェログラフィーおよびフィルタ表面の異物観察で砂が多く観察されて検出されるシリコングリースをシール部に塗布している場合、このシリコングリースが潤滑油に混入して検出されるなどが挙げられますが、今回検出が比較的高濃度であることからの可能性が考えられます。については、分析結果では確認することが出来ませんので、これに関する情報があれば提供をお願いします。フェログラフィー異常摩耗の早期発見パラメータとして摩耗粒子を定量化して評価するフェログラフィーのIs値は、潤滑状態が厳しいの乗でした。摩耗粒子の形態で比較的多く観察された粒子は、潤滑状態が正常な場合に発生する摩耗粒子と、異物の噛み込みなどで発生する切削粒子、そして金属潤滑部が局部的に油膜切れを起こして発生する鉄系および銅系のシビア粒子でした。このような摩耗粒子が観察された場合には、潤滑部では正常なマイルド摩耗と切削摩耗、そして凝着摩耗が発生していることが分かります。特に、切削摩耗は、他の摩耗形態に比較して摩耗進行速度が速く、転がり軸受でこの摩耗形態が発生した場合には寿命が分の程度に低下することも知られています。切削摩耗により生じた軌道面の損傷が起点となって転がり軸受の寿命となるフレーキングに進展することが懸念されます。計数汚染度、重量汚染度は共に当社推奨の管理限界値を超えていました。フィルタ表面の異物観察で金属片、鉄錆等が観察されたことから、汚染度が高い要因は、摩耗と外部混入異物の影響と思われます。粘度、全酸価、IR、RBOTは良好でした。尚、別紙RBOTの減少傾向から油の余寿命を求めた結果、この減少傾向のまま継続使用した場合は、年月には限界値に到達すると推定されました。潤滑油および軸受は継続使用可能な状態にあるものの、摩耗の進行が懸念されるため、以下の対策を推奨します。定期的な分析摩耗の進行を監視するため、定期的に分析を実施し、摩耗の進行状況を確認することを推奨します。再分析の時期を理論的に求めたところ、最短で約時間となりました。この時間は、油中汚染物が均一になるために必要とする時間であり、油が入れ替わっていてもこの時間を経過すれば、再分析の結果から状態の傾向を確認することが可能となります。そのため、試運転などで数時間の運転が可能であれば、より的確に状況が確認できますので再分析を推奨します。油槽内の清掃潤滑油が汚染されていることから、油槽内は汚染されていると思われます。更油をする際には、油槽内を清掃し、更油する新油もNAS級程度の清浄な潤滑油を更油することを推奨します。シリコン系のグリースや添加剤の確認シリコン系の添加剤やグリースを使用している箇所があるかについてご確認下さい。
報告№108-5071 報告№111-00280 | 分析№108-02721 分析№111-001345 | 111-001345 | 潤滑油は継続使用可能な状態にあると判断します。但し、今後は障害予防を目的に以下の対策を推奨します。追加分析消泡性能が低下した場合、ギヤ歯面での油膜形成に影響が出て摩耗の発生が進展することがあります。今後は消泡性能低下の影響により摩耗が進展する可能性がありますので、フェログラフィーおよびSOAP-Tを追加することを推奨します。分析周期の短縮今後、全酸価の上昇が予測されますので、同様に分析周期を短縮して傾向監視を強化することを併せて推奨します。全酸価全酸価は、前回の.mgKOH/gから.mgKOH/gに上昇していました。現在のところ、IRで油劣化の兆候を示すカルボン酸の吸収が確認されていないことから継続使用可能と判断しますが、全酸価が上昇し始めていることから今後の劣化進行に注意が必要です。泡立ち試験泡立ち試験の結果は、-と新油値が-であるのに比較して高い値となっていたことから、消泡性能が低下していることが分かりました。今後の使用状況によっては油の酸化劣化が進行したり、ギヤ歯面およびベアリング軌道面で油膜切れが発生したりする場合があるため、消泡剤の添加による消泡性能の改善など何らかの対応が必要になると思われます。分析結果前回に比較して全酸価が上昇していました。泡立ち試験の結果、消泡性能が低下していることが確認されました。粘度粘度は.mm/sと新油値mm/sに比較して、粘度変化率は+％で、当社推奨の管理限界値である±％以内にあり、良好と判断します。泡立ち試験泡立ち試験は-と新油に比較して高い値でした。水分はppmと当社推奨の管理限界値の以下であり、良好と判断します。全酸価全酸価は.mgKOH/gと新油値.mgKOH/gに比較して高いものの、IRの結果で油劣化の兆候を示すカルボン酸の吸収が確認されていないことから、良好と判断します。
報告№109-09136 報告№111-00576 | 分析№109-001160 分析№111-002692 | 111-002692 | グリースおよび軸受は継続使用可能な状態にあると判断します。フェログラフィー摩耗粒子の形態で比較的多く観察された粒子は、潤滑状態が正常な場合に発生する摩耗粒子でした。このような摩耗粒子が観察された場合には、潤滑部では正常なマイルド摩耗が発生していることが分かります。Iカップリング発光分光分析供試グリースを分析した結果、検出された金属元素は、SOAPの結果表に示すように、鉄、錫、リン、亜鉛、カルシウム、バリウム、アルミニウム、ナトリウムでした。これらの検出された金属元素から発生箇所を推定すると鉄、錫・軸受等リン、亜鉛・グリース添加剤カルシウム、バリウム、アルミニウム、ナトリウム・増ちょう剤等であると思われます。このうち、機械部品が摩耗したと思われる元素はのグループです。グリースのちょう度、滴点、全酸価、IRの各データは良好でした。
報告№108-8020 報告№108-8020 | 分析№108-03247 分析№108-03247 | 108-03247 | 本試料油は、採油量がmlと少なく、汚染粒子数、汚染物重量は規定量確保できなかったため、参考値としてお考えください。分析の結果、汚染物重量が当社推奨の管理限界値を超えています。このように汚染度が高くなったのは、フィルタ表面の分析結果で鉄錆、砂等が多く観察されたことから、外部混入の異物の影響であることが分かります。外部混入異物は、今回の採油が対象設備の停止中にドレンプラグから採油を実施しているため、ドレン部に残留していた汚染物が検出された可能性が高いと思われます。外部混入異物が多く確認されていますが、同時に観察された摩耗粒子からは、転がり軸受の寿命の指標となるフレーキングの発生が確認されていないことから、潤滑状態は正常と判断します。一方、潤滑油の基本性状の粘度および、特性低下を知るパラメータである全酸価、有機物・有機化合物、酸化安定度は、各データとも良好な範囲内にあり、特性低下は認められなかったことからこの油は継続使用可能と判断します。特性低下全ての項目が良好な範囲にあったことから特性低下は認められず良好と判断します。粘度は良好と判断します。粘度はmm/sと新油値mm/sに比較して、粘度変化率は-.％で、当社推奨の管理限界値である±％以内にあり、良好と判断します。全酸価は良好と判断します。全酸価は.mgKOH/gと新油値.mgKOH/gに比較して高い値であるものの、有機物・有機化合物で油劣化の兆候を示すカルボン酸の吸収が確認されていないことから、良好と判断します。有機物・有機化合物の結果、良好と判断します。有機物・有機化合物の結果、油劣化の兆候を示すカルボン酸の吸収が確認されていないことから、良好と判断します。酸化安定度の結果、良好と判断します。酸化安定度はminと当社推奨の管理限界値のmin以上であり、良好と判断します。色相は良好と判断します。色相はL.と新油値のL.に変化はなく、良好と判断します。汚染度物重量は当社推奨の管理限界値を超えています。水分は良好と判断します。水分はと当社推奨の管理限界値の以下であり、良好と判断します。汚染粒子数は良好と判断します。汚染粒子数はNAS級と当社推奨の管理限界値のNAS級以内にあり、良好と判断します。汚染物重量は当社推奨の管理限界値を超えています。汚染物重量はmg/mlと当社推奨の管理限界値のmg/mlを超えています。摩耗摩耗は正常と判断します。摩耗粒子の結果は良好です。異常摩耗の早期発見パラメータであるフェログラフィーのIs値がの乗と良好の範囲にあり、潤滑状態は正常と判断します。金属濃度SOAPの結果は良好です。金属濃度SOAPの結果、金属元素は検出されていません。金属濃度酸溶解法の結果、鉄が検出されています。金属濃度酸溶解法の結果、鉄、外部から混入したと思われるカルシウム、ナトリウムが検出されています。
報告№108-0204 報告№108-0218 | 分析№108-01503 分析№108-01580 | 108-01580 | 、汚染度、軸受の潤滑状態を確認する。今回の採油は、対象設備の停止中に排油口から実施しているため、油循環中に採油した場合に比較し、油中粒子の沈降の影響を受け、分析データが高濃度に出る可能性があります。今回の分析は以上のことを踏まえて結果を検討しました。分析の結果、今回の採油が高濃度になっていると思われる対象設備停止中の排油口から行われた採油にもかかわらず、全てのデータが良好の範囲にありました。このことから、機器の潤滑状態は正常であり、この油は継続使用可能と判断します。尚、上述しましたように今回の採油は対象設備の停止中の採油であるため、対象設備の運転中の採油に比較して汚染度は高目に出ている可能性があります。採油は、粒子の沈降の影響を少なくすることが重要であり、そのため油中粒子が均一な分散状態で実施されることを推奨します。
報告№111-00058 報告№111-00058 | 分析№111-000370 分析№111-000370 | 111-000370 | 有機物・有機化合物試験で検出されたピークには新グリースと異なるピークが検出されました。IRの結果で新グリースと異なるピークが検出されたことから、グリース名が違うか、或いは、異種グリースが混入した可能性が考えられますので、確認する必要があります。≪状態監視とパラメータ≫分析の目的および各分析のパラメータは以下の通りです。特性低下目的：グリースの分析結果から、グリースの物理的性状や劣化傾向などを確認する。全酸価JISK赤外線吸収スペクトルJISKちょう度JISK滴点JISK摩耗目的：グリース中の摩耗粒子を分析する事により、回転・摺動部の潤滑状態、摩耗劣化の程度、余寿命などを解析する。摩耗診断電子顕微鏡観察JISKX線マイクロアナリシス油中金属濃度JISK≪分析結果≫特性低下全酸価：良好全酸価.mgKOH/gは新油値の.mgKOH/g以内にあることから問題は無いと判断します。赤外線吸収スペクトル：良好ちょう度：良好ちょう度値はと当社推奨の管理限界値であるから以内に留まっています。滴点：良好滴点はと新油値のに比較し高いものの、ちょう度が良好の範囲にあり、かつ、有機物・有機化合物試験の結果で油劣化の兆候を示すカルボン酸の吸収が見られないことから、問題は無いと判断します。摩耗摩耗診断電子顕微鏡観察・X線マイクロアナリシス：今回は実施していません。油中金属濃度：今回は実施していません。
|  | 113-001060 | 軸受は継続使用可能な状態にあると判断します。但し、摩耗粒子の形態観察で外部混入異物と思われる赤錆が比較的多く観察されていることから、将来的な摩耗進行の有無を確認するためにも傾向監視を継続することが有効です。に示す対策を推奨します。定期的な分析摩耗の進行を監視するため、定期的に分析を実施し、分析データによる摩耗の進行状況を確認することを推奨します。フェログラフィーおよびSOAP-Tの結果から総合的に判断した結果、継続使用は可能ですが、今後の機器の機能を確認するためにも傾向管理が有用と考えます。フェログラフィー【Is値】Is値は異常摩耗の早期発見パラメータのつで、摩耗粒子を定量化するために用います。前回に比較してIs値はの乗から変化はなく、低い値でした。フェログラフィー【摩耗粒子および摩耗形態】分析結果から比較的多く観察された粒子は、以下の通りでした。正常な摩耗粒子・潤滑状態が正常なマイルド摩耗により発生。赤錆、砂等・外部から混入したと考えられます。フリクションポリマ・局部的に高圧・高温となる場合に発生。Iカップリング発光分光分析【SOAP-T】検出された金属元素から発生箇所を推定すると、以下の通りでした。鉄、鉛、銅、クロム、錫・ギヤ、軸受等リン、亜鉛、カルシウム・添加剤バリウム、アルミニウム、ナトリウム、マグネシウム・外部混入異物鉛を使用した箇所の溶出・摩耗SOAP-Tで前回同様に鉛がppm、銅が検出されたことから、鉛および銅を使用した箇所の溶出・摩耗が発生しています。亜鉛系添加剤を使用している潤滑油で鉛および銅が検出される場合、潤滑系統内でこれらの金属が亜鉛系添加剤の影響により溶出することが知られています。今回の検出は、この溶出と摩耗によるものと考えられます。今後、別紙鉱油の酸化に対する金属触媒の影響に示すように濃度の増加に伴い酸化速度が速まる可能性があります。余寿命評価余寿命は、転がり軸受の場合、当社の研究成果からIs値が指数関数的に上昇していくことが確認されています。この経験を基にフェログラフィーのIs値と稼働時間からから余寿命を予測しました。前回と今回のIs値から管理限界値のの乗に到達するまでの時間は時間と推定されます。
報告№109-09136 報告№113-00093 | 分析№109-001160 分析№113-000371 | 113-000371 | 分析の結果、油の劣化は確認されていないものの、油中の汚染度が高いことから、以下の対策を推奨します。軸受分析の結果、軸受は継続使用可能な状態にあると判断します。但し、将来的な摩耗進行の有無を確認するためにも傾向監視を継続することが有効です。濾過油中の汚染度が高いことから、摩耗粒子や異物等が軸受軌道面に噛み込むことによる摩耗の進行が懸念されるため、濾過を推奨します。定期的な分析および分析周期の検討定期的に分析を実施することにより、データの変化から異常の兆候を早期に発見することが可能となります。また、今回は対象設備の初回分析であるため、あと最低でも回分析を実施し、分析データの変化から今後の分析周期を検討することを推奨します。今後、凝着摩耗の進行が懸念されるため、出来るだけ早めに回目の分析を実施することを推奨します。はフェログラフィーおよびSOAP-Tの結果から総合的に判断した結果、継続使用は可能ですが、機器の機能を保持するためにも傾向管理が有用と考えます。フェログラフィー【定量分析：Is値】Is値は異常摩耗の早期発見パラメータのつで、摩耗程度を定量化するために用います。今回のIs値はの乗とやや高い値でした。フェログラフィー【定性分析：摩耗粒子および摩耗形態観察】分析結果から比較的多く観察された摩耗粒子は、以下の通りでした。銅系シビア粒子・潤滑状態がやや厳しい凝着摩耗により発生。金属潤滑部が局部的に油膜切れを起していると考えられます。フリクションポリマ・局部的に高圧・高温となる場合に発生。鉄錆・外部から混入したと考えられます。観察された摩耗粒子の中でも銅系シビア粒子は、注意が必要です。銅系シビア粒子、凝着摩耗に分類されます。これらの摩耗粒子は、軸受軌道面で凝着、破断を繰り返し、この過程で生じる移着粒子が成長して摩耗粒子となります。そのため、軸受軌道面では局部的に油膜切れが発生していることを示しています。この状態が継続した場合、摩耗粒子のサイズは徐々に大型化していき、設備の損傷に至る場合がありますので、傾向監視が必要です。Iカップリング発光分光分析【SOAP-T】検出された金属元素から発生箇所を推定すると、以下の通りでした。鉄、銅、錫、亜鉛・軸受等リン、モリブデン・添加剤カルシウム、アルミニウム、ナトリウム・外部混入異物銅がppmと比較的高い値でした。銅を使用した箇所は、転がり軸受の保持器である場合があります。軸受保持器に銅を使用している場合、今後、保持器の摩耗が進行することで転動体とのギャップが大きくなると共に振動が増大し、更なる摩耗の進行につながることが懸念されます。計数汚染度は、NAS級以上と当社推奨の管理限界値を超えていました。SOAP-Tで油の添加剤成分であるリンが検出され、フィルタ表面の異物観察で表面が茶褐色で鉄錆、砂等が観察されたことから、汚染度が高い要因は、摩耗とスラッジ、そして外部混入異物の影響と思われます。粘度、水分、酸化、IRの各データは良好でした。
報告№108-0411 報告№110-00781 | 分析№108-02744 分析№110-003745 | 110-003745 | 、汚染状態、摩耗状態は良好でした。潤滑油および対象設備は継続使用可能な状態にあると判断します。
報告№109-09136 報告№110-00734 | 分析№109-001160 分析№110-003441 | 110-003441 | 軸受は継続使用可能な状態にあるものの、摩耗の進行を監視するため、定期的に分析を実施し、摩耗の進行状況を確認することを推奨します。
報告№109-09136 報告№112-00368 | 分析№109-001160 分析№112-001531 | 112-001531_date130129 | ポンプ軸受と潤滑油は、継続使用可能な状態であるため、分解点検の必要はないと判断します。但し、油中の汚染度が高く、今後も摩耗の進行を傾向監視するため、以下の対策を推奨します。更油および油槽内の清掃潤滑油が汚染されていることから、油槽内は汚染されていると思われます。前回更油を実施したにもかかわらず、汚染度が高いのは、油を抜いただけでは油槽内の汚染物を取り除くことが出来なかったためと思われます。更油をする際には、油槽内を清掃し、更油する新油もNAS級程度の清浄な潤滑油を更油することを推奨します。定期的な分析定期的な分析を実施することにより、データの変化から異常の兆候を早期に発見することが可能となります。今後は摩耗の進行を監視するため、定期的に分析を実施することを推奨します。余寿命評価余寿命は、すべり軸受の場合、当社の経験からIs値が指数関数的に上昇していくことが確認されています。このことを基にフェログラフィーのIs値と稼働時間から余寿命を予測し結果、本試料のIs値は前回のの乗から乗に桁低下し前回データよりむしろ良好な値となっていました。一般に、ドレンから採油して評価した場合、前回のデータより回目のデータが低くなることがあり、この場合、潤滑状態は安定していると推定することができます。今回のデータは、このようなケースであると思われます。従って、現状の摩耗状態は安定していると思われます。はフェログラフィーおよびSOAP-Tの結果から総合的に判断した結果、傾向管理が必要な状態にあると考えられます。フェログラフィー【定量分析：Is値】Is値は異常摩耗の早期発見パラメータのつで、摩耗粒子を定量化するために用います。今回のIs値はの乗とやや高い値でした。フェログラフィー【定性分析：摩耗粒子および摩耗形態観察】分析結果から比較的多く観察された粒子は、以下の通りでした。正常な摩耗粒子・潤滑状態が正常なマイルド摩耗により発生。切削粒子・異物や金属表面の微小突起による切削摩耗により発生。黒錆・潤滑状態がやや厳しい凝着摩耗により発生。金属接触が厳しく、且つ、高い摩擦熱が発生していると考えられます。観察された摩耗粒子の中でも切削粒子は、注意が必要です。切削摩耗は、他の摩耗形態に比較して摩耗進行速度が速く注意が必要で、定期的なトライボ診断による状態監視が必要と考えます。切削摩耗の原因となる混入異物が残留している場合、この異物により切削摩耗が継続して発生する可能性があります。Iカップリング発光分光分析【SOAP-T】検出された金属元素から発生箇所を推定すると、以下の通りでした。鉄、鉛、銅、アンチモン、錫、亜鉛・軸受等カルシウム、ナトリウム・外部混入異物オイルリングの摩耗オイルリングと主軸間、またはオイルリングと軸受台金側面との間で摩耗が発生していると推定されます。このような場合、オイルリングと主軸の間で摩擦が低下したり、台金との摩擦が増大するなどの影響でオイルリングが円滑に回転し難い状況が発生します。その結果、潤滑油のかき揚げ量が減少し、軸受摺動面で油膜切れを引き起こす可能性があります。計数汚染度は当社推奨の管理限界値を超えていました。計数汚染度計数汚染度はNAS級以上と当社推奨の管理限界値NAS級を超えていました。重量汚染度は.mg/mlと当社推奨の管理限界値mg/ml以下にあり、良好でした。光学顕微鏡写真重量汚染度で濾過したフィルタ表面上の夾雑物を光学顕微鏡で観察した結果、鉄錆、砂等が観察されました。は良好と判断します。粘度粘度はmm/sと新油値のmm/sに比較して、粘度変化率は-.％で、当社推奨の管理限界値である±％以内にあり、良好と判断します。水分はと当社推奨の管理限界値の以下にあり、良好でした。酸価は.mgKOH/gと新油値の.mgKOH/g以下にあり、良好と判断します。IRIRチャートの結果、新油と使用油のスペクトルパターンはほぼ一致し、また、油劣化の兆候を示すカルボン酸の吸収が確認されていないことから、良好と判断します。
報告№109-09136 報告№111-00114 | 分析№109-001160 分析№111-000602 | 111-000602 | 潤滑油は継続使用可能な状態にあると判断します。を示す粘度、全酸価、IR、RBOTの各データは良好でした。尚、別紙RBOTの減少傾向から油の余寿命を求めた結果、本試料は直近の更油から起算して稼働日数が年月まで使用可能であることが分かります。水分は良好でした。
報告№106-0025 報告№106-0519 | 分析№106-00118 分析№106-03023 | 106-03023 | 分析の結果、軸受および増速機は、異物の噛み込みにより発生した摩耗の発生が確認されたものの、データからはその影響が比較的軽度な状況にあることがわかり、継続使用は可能と判断します。但し、異物の噛み込みの影響で発生している切削摩耗の影響で、今回の計数汚染度は、前回に比較して計数汚染度がランク増加しました。切削摩耗は、正常な潤滑状態に比較して摩耗進行速度が速く注意が必要です。今後さらに摩耗が進行することが懸念されますので、油系統のフラッシングをより精密に実施するとともに、その効果を分析により確認されることを推奨します。これらのことは、前回に比較して計数汚染度がNAS級からNAS級にランク増加したこと異常摩耗の早期発見パラメータであるフェログラフィーのIs値が.と良好の範囲にあるものの、摩耗粒子形態観察の結果、異物の噛み込みにより発生する切削粒子がやや多く観察されたこと以上のことから判断しました。尚、主機停止中にドレン弁から採油を実施しているため、油循環中の採油に比較して油中粒子が沈降して高濃度になっている部分を採油していると考えられます。したがって、油が循環している状態で採油を実施した場合に比較して、分析データが高くなり、異常な状態と判断してしまう可能性がありますので、今後の採油は、ポンプ停止後なるべく早いタイミングで採油を実施されることを推奨します。
報告№109-09136 報告№113-00211 | 分析№109-001160 分析№113-000801 | 113-000801 | 潤滑油の劣化はないものの、油中の汚染度が非常に高い値でした。採油条件の影響で値が高くなっていると考えられますが、汚染度が高い要因は、採油条件の影響と、鉄が高濃度で検出されていることから、摩耗粒子の発生による影響が考えられます。異物の影響で将来的に摩耗が進行する懸念がありますので、に示す対策を推奨します。軸受は継続使用可能な状態にあると判断します。但し、観察された摩耗粒子には繰り返し応力で発生する疲労摩耗粒子が比較的多く認められており、更油した後も、疲労摩耗は発生すると考えられます。そのため、定期的な分析により今後の摩耗進行の有無を確認することを推奨します。更油油中の汚染度が高いことから、摩耗粒子や異物等が軸受軌道面に噛み込むことによる摩耗の進行が懸念されるため、更油を推奨します。また、油槽内には汚染物が残留している可能性があるため、油槽内を清掃し、更油する新油もNAS級程度の清浄な潤滑油を更油することを推奨します。定期的な分析摩耗粒子の形態観察で、切削摩耗、疲労摩耗が観察されたことから、今後の摩耗進行を監視するため、定期的に分析を実施することを推奨します。シリコン系のグリースや添加剤の確認シリコン系の添加剤やグリースを使用している箇所があるかについてご確認下さい。最適な採油方法本試料油は、機器停止中に軸受箱排油口から採油されているため、分析データが高濃度に出ていると推定されます。正確なデータによる診断を行うためにも、今後の採油は、極力運転中もしくは停止直後の油槽中層部から実施されることを推奨します。はフェログラフィーおよびSOAP／D-SOAPの結果から総合的に判断した結果、継続使用は可能ですが、今後の機器の機能を確認するためにも傾向管理が有用と考えます。フェログラフィー【定量分析：Is値】Is値は異常摩耗の早期発見パラメータのつで、摩耗程度を定量化するために用います。今回のIs値はの乗と、高い値でした。フェログラフィー【定性分析：摩耗粒子および摩耗形態観察】分析結果から観察された代表的な粒子は、以下の通りでした。切削粒子・異物や金属表面の微小突起による切削摩耗により発生。疲労摩耗粒子・繰返し応力を受けて発生。観察された摩耗粒子の中でも切削粒子は、将来的な摩耗の進行に繋がる可能性を示唆しているため、傾向監視が必要と思われます。摩耗形態の中でも切削摩耗は摩耗進行速度が速く、転がり軸受でこの摩耗形態が発生した場合には寿命が分の程度に低下することも知られており、切削摩耗により生じた軌道面の損傷が起点となって転がり軸受の寿命となるフレーキングに進展することから傾向監視による経過監視が必要です。切削摩耗の発生原因となる混入異物が残留している場合、この異物により切削摩耗が継続して発生する可能性があります。Iカップリング発光分光分析【SOAP／D-SOAP】検出された金属元素から発生箇所を推定すると、以下の通りでした。鉄、鉛、クロム、錫、亜鉛・軸受等カルシウム、バリウム、アルミニウム、ケイ素、ナトリウム・外部混入異物ケイ素の検出ケイ素が検出されました。一般に、潤滑油中からケイ素が検出された場合の原因として、油の消泡剤として使用されるシリコン系の添加剤が検出されるフェログラフィーおよびフィルタ表面の異物観察で砂が多く観察され、これが検出されるシリコングリースをシール部に塗布している場合、このシリコングリースが潤滑油に混入して検出されるなどが挙げられますが、今回検出が比較的高濃度であることからの可能性が考えられます。については、分析結果では確認することが出来ませんので、これに関する情報があれば提供をお願いします。計数汚染度はNAS級以上と当社推奨の管理限界値を超えていました。フィルタ表面の異物観察で金属片、鉄錆、砂等が観察されたことから、汚染度が高い要因は、摩耗と外部混入異物の影響と思われます。粘度、水分、全酸価、IR、RBOTの各データは、良好でした。尚、別紙RBOTの減少傾向から油の余寿命を求めた結果、本試料油は直近の更油から起算して年月まで使用可能であることが分かります。
報告№109-09136 | 分析№109-001160 | 112-002791 | 油の劣化進行は確認されなかったものの、油中の汚染度が高いことから、以下の対策を推奨します。対象設備は継続使用可能な状態にあると判断します。但し、将来的な摩耗進行の有無を確認するためにも傾向監視を継続することが有効です。濾過摩耗粒子や異物等がギヤ歯面や軸受軌道面に噛み込むことによる摩耗の進行が懸念されるため、可能であれば濾過を推奨します。定期的な分析今後懸念される凝着摩耗の進行を監視するため、定期的に分析を実施することを推奨します。新油との比較による評価を示す粘度、酸価のデータは新油データを基準として評価しています。今回は油名が不明であったため評価できませんでしたが、今後評価する場合は、使用している新油を同時に分析することをご検討下さい。はフェログラフィーおよびSOAP-Tの結果から総合的に判断した結果、継続使用は可能ですが、機器の機能を保持するためにも傾向管理が有用と考えます。フェログラフィー【定量分析：Is値】Is値は異常摩耗の早期発見パラメータのつで、摩耗粒子を定量化するために用います。Is値はの乗とやや高い値でした。フェログラフィー【定性分析：摩耗粒子および摩耗形態観察】分析結果から比較的多く観察された粒子は、以下の通りでした。正常な摩耗粒子・潤滑状態が正常なマイルド摩耗により発生。シビア粒子・潤滑状態がやや厳しい凝着摩耗により発生。金属潤滑部が局部的に油膜切れを起していると考えられます。観察された摩耗粒子の中でもシビア粒子は、将来的な摩耗の進行に繋がる可能性を示唆しているため、傾向監視が必要と思われます。シビア粒子は、凝着摩耗に分類されます。この摩耗粒子は、ギヤ歯面や軸受軌道面で凝着、破断を繰り返し、この過程で生じる移着粒子が成長して摩耗粒子となります。そのため、ギヤ歯面や軸受軌道面では局部的に油膜切れが発生していることを示しています。この状態が継続した場合、摩耗粒子のサイズは徐々に大型化していき、設備の損傷に至る場合がありますので、傾向監視が必要です。Iカップリング発光分光分析【SOAP-T】検出された金属元素から発生箇所を推定すると、以下の通りでした。鉄、ニッケル、亜鉛・ギヤ、軸受等リン、カルシウム・添加剤バリウム、ナトリウム・外部混入異物計数汚染度は、NAS級以上と、当社推奨の管理限界値を超えていました。摩耗粒子の形態観察およびSOAP-Tの結果から、汚染度が高い要因は摩耗と外部混入異物の影響と思われます。粘度粘度はmm/sとISOVG規格内にありました。水分はppmと当社推奨の管理限界値以下であり、良好でした。酸価は油名が不明であったため、新油データとの比較ができず評価できませんでした。潤滑油および設備の劣化比較と傾向はフェログラフィーおよびSOAP-Tの結果から総合的に判断した結果、前回同様に傾向管理が必要な状態にあると考えられます。フェログラフィー【定量分析：Is値】Is値は前回に比較しての乗から乗に低下しているものの、やや高い値でした。フェログラフィー【定性分析：摩耗粒子および摩耗形態観察】前回同様にシビア粒子が比較的多く観察されました。Iカップリング発光分光分析【SOAP-T】前回と比較して鉄がppmからppmに増加していました。計数汚染度は、前回同様にNAS級以上と当社推奨の管理限界値NAS級を超えていました。粘度粘度は前回に比較してmm/sからmm/sに低下し、前回同様にISOVG規格内にありました。水分は前回に比較してからppmに減少し、前回同様に当社推奨の管理限界値以下であり、良好でした。酸価は前回に比較して.mgKOH/gから.mgKOH/gに低下していることから、油劣化は進行していないと考えられます。
報告№103-6065 | 分析№103-01495 | 103-01495 | 濾過前の試料油を分析した結果、計数汚染度、D－SOAPを除く項目は良好でした。計数汚染度が、前回NAS級から、今回NAS級に約ヶ月でランク上昇しました。又、D－SOAPで、前回に比較して鉄が.からに上昇していました。摩耗粒子の形態観察の結果、外部から混入したと思われるμmサイズの異物が確認されているため、汚染度、D－SOAPの鉄が上昇した要因は、これらの外部から混入した異物によるものと考えられました。これらの異物は、通常運転中に外部から混入する可能性がないため、今回採油時に混入した可能性が高いと考えられます。又、潤滑異常の早期発見パラメータである、摩耗過酷度を示すIs値が.と非常に良好の範囲にあることから、潤滑状態は良好な状態にあると判断します。
報告№103-0030 | 分析№103-00320 | 103-00320 | 分析の結果、摩擦熱が高い場合に発生する黒錆がやや多く見られました。このような摩耗粒子が発生する場合、疲労摩耗の進展過程に至っている可能性がありますので、ヶ月以内に再度分析を実施し、疲労摩耗の進展状況を確認されることを推奨します。このことは、SOAP／D-SOAPの鉄濃度がと比較的ひくいものの、フェログラフィーの摩耗粒子の形態観察の結果、摩擦熱が高い場合に発生する黒錆が支配的であったことから判断しました。
報告№109-0029 報告№109-0029 | 分析№109-00133 分析№109-00133 | 109-00133 | 分析の結果、計数汚染度が前回と同じくNAS級とやや高い値でした。摩耗粒子の形態およびフィルタ表面の異物観察で鉄錆、砂等が多く観察されたことから、汚染度が高い要因は、外部混入異物の影響と考えられました。以上のことから、軸受は継続使用可能な状態にあると判断しますが、今後の採油は、廃油量を増量するなどの外部からの影響を極力受けないように採油時にご配慮下さい。計数汚染度はやや高い値となっています。計数汚染度はやや高い値となっています。計数汚染度はNAS級と当社推奨の管理限界値のNAS級以内にあるものの、やや高い値となっています。重量汚染度は良好と判断します。重量汚染度は.mg/mlと当社推奨の管理限界値のmg/ml以内にあり、良好と判断します。機器の潤滑状態フェログラフィーの結果、外部から混入したと思われる鉄錆、砂等が観察されています。SOAPの結果は良好です。SOAPの結果、油の添加剤成分であるリンが検出されています。摩耗により発生する鉄が検出されていないことから、良好と判断します。D－SOAPの結果、鉄が検出されています。D－SOAPの結果、摩耗により発生する鉄が検出されています。フェログラフィーの結果、外部から混入したと思われる鉄錆、砂等が観察されています。フェログラフィーの結果、異常摩耗の早期発見パラメータであるIs値がのマイナス乗と良好の範囲にあるものの、摩耗粒子の形態観察の結果、外部から混入したと思われる鉄錆、砂等が観察されています。
報告№109-09136 報告№110-00278 | 分析№109-001160 分析№110-001076 | 110-001076 | 摩耗状態は、潤滑油中に含まれる金属成分とその濃度を調査し、調査の結果から評価します。金属元素と濃度の分析は、試料油を以上の高温で発光させ、その光を分光器で分光し、分光によって得られた光の強度と金属固有の波長とから元素を特定するIカップリング発光分光分析法を用います。今回の試料は作動油でしたが、検出された金属は、SOAPの結果表に示す通り、鉄、銅、クロム、ニッケル、リン、亜鉛、カルシウム、アルミニウム、ナトリウムでした。これら検出された金属元素から発生箇所を推定すると、鉄、銅、クロム、ニッケル・シリンダ摺動部、軸受等リン、亜鉛・オイル添加剤カルシウム、アルミニウム、ナトリウム・外部混入異物であると思われます。このうち、機械部品が摩耗したと思われる元素はのグループです。検出された金属粒子を観察した結果、観察されたのは正常な潤滑状態で発生する摩耗粒子、異物の噛み込みなどで発生する切削粒子、金属潤滑部が局部的に油膜切れを起して発生するシビア粒子であったことから、粒子は、正常な潤滑状態のマイルド摩耗、異物による切削摩耗、やや厳しい摩耗形態の凝着摩耗で発生していることが分かりました。一方、異常摩耗の早期発見パラメータであるフェログラフィーのIs値は、の乗となっており、金属元素から推定すると、シリンダ摺動内壁やブッシュ等の潤滑状態はやや厳しいと考えられました。なお、SOAPの結果で銅が検出されました。このことから、銅を使用した部分の溶出・摩耗が若干発生していることが分かりました。亜鉛系添加剤を使用している潤滑油で銅が検出される場合、潤滑系統内でこれらの金属が亜鉛系添加剤の影響により溶出することが知られています。今回の検出は、この溶出によるものと考えられます。今後、別紙鉱油の酸化に対する金属触媒の影響に示すように濃度の増加に伴い酸化速度が速まる可能性があります。潤滑油膜に混入した外部混入の異物や潤滑摺動部で発生した摩耗粒子は、摩耗を促進させ、或いは摩擦係数を上昇させるなど、潤滑状態に悪影響を与える因子であり、そのため油中異物の粒子数と重量は潤滑状態を評価するパラメータとして使用します。油の汚染物の中には、固形物の他に水分もあります。油中に混入した水分は、潤滑摺動部で腐食が発生したり、油の酸化劣化の加速触媒となるため、油中の水分は重要な管理パラメータです。油中の粒子数を計測した結果、計数汚染度はNAS級でした。この汚染度は、当社推奨の管理限界値に到達しており、また、重量汚染度も.mg/mlと当社推奨の管理限界値を超えていたことから、潤滑油は汚染されていることが確認されました。フィルタ表面の異物観察で表面が茶褐色になっており、SOAPによる油中金属濃度で油の添加剤成分であるリン、亜鉛が検出されたことから、汚染度が高い要因は、摩耗とスラッジによるものと思われます。一方、油中の水分を計測した結果、水分はppmと新油と同等であり継続使用可能な状態にあることが確認されました。なお、粒度分布は.～μmの範囲にあり、.μmにピークが確認され、微細な粒子が多いことが分かりました。は、油の粘度、油中のスラッジの発生量を判断パラメータに、粘度、全酸価、IR、RBOTで評価します。分析の結果、油の粘性を示す粘度は、新油値のmm/sに比較して粘度変化率が+.％のmm/sとほぼ変化はなく、また油中のスラッジの発生量を示す全酸価は、新油値の.mgKOH/gに比較して.mgKOH/gと小さく劣化は確認されなかった。さらにはIRの結果でも油が劣化した場合に発生するカルボン酸の発生も確認されず、酸化防止剤の残存量を示すRBOTは、限界値minに比較して、十分に残量があるminであった以上のことから、潤滑油の余命は十分あると判断できますが、スラッジ量が多いことからスラッジの除去対策を行うことで継続使用が可能となります。オイル劣化状況の把握オイルの劣化状況をRBOTの結果から確認しました。その結果、別紙表、および図、から分かるように、RBOTの減少傾向から油の余寿命を求めたところ、本試料は直近の更油から起算して経過日数日まで使用可能であることが分かりました。潤滑油および対象設備は、スラッジの発生によりバルブ類の不動作現象が発生しやすい状況にあるため以下の対策が必要です。スラッジ量が多いことから、他県の浄化センターでも同様なデータを改善した実績のあるスラッジを無害化する当社製清浄分散剤TS－の投与と濾過を推奨します。また、銅濃度が桁以上になると潤滑油の劣化が進行することが懸念されるため、定期的に分析を実施し、油の劣化状況を確認することを併せて推奨します。
報告№109-09136 報告№112-00361 | 分析№109-001160 分析№112-001440 | 112-001440 | 減速機は継続使用可能な状態にあると判断します。但し、今後も摩耗の進行を傾向監視するため、以下の対策を推奨します。濾過および更油油中の汚染度が高いことから、観察された摩耗粒子や異物等がギヤ歯面および軌道面に噛み込み摩耗が進行することが懸念されるため、濾過および更油を推奨します。定期的な分析疲労摩耗の進行を監視するため、定期的に分析を実施し、分析データによる摩耗の進行状況を確認することを推奨します。はフェログラフィーおよびSOAP／D-SOAPの結果から総合的に判断した結果、やや厳しい状態にあると考えられます。フェログラフィー【定量分析：Is値】Is値は異常摩耗の早期発見パラメータのつで、摩耗粒子を定量化するために用います。前回に比較してのIs値はの乗から乗と良好の範囲にあり、低い値でした。フェログラフィー【定性分析：摩耗粒子および摩耗形態観察】分析結果から比較的多く観察された粒子は、以下の通りでした。正常な摩耗粒子・潤滑状態が正常なマイルド摩耗により発生。疲労摩耗粒子・繰返し応力を受けて発生。Iカップリング発光分光分析【SOAP／D-SOAP】検出された金属元素から発生箇所を推定すると、以下の通りでした。鉄・ギヤ、軸受等リン・添加剤カルシウム、アルミニウム、ナトリウム・外部混入異物前回に比較して計数汚染度はNAS級からNAS級以上にランク上昇し、当社推奨の管理限界値を超えていました。フィルタ表面の異物観察で金属片、鉄錆、砂等が観察されたことから、汚染度が高い要因は、摩耗と外部混入異物の影響と思われます。分析結果計数汚染度は当社推奨の管理限界値を超えていました。計数汚染度計数汚染度はNAS級以上と当社推奨の管理限界値のNAS級を超えていました。重量汚染度はmg/mlでした。摩耗粒子の形態観察の結果、潤滑状態が正常な場合に発生する摩耗粒子、繰返し応力を受けて発生する疲労摩耗粒子が比較的多く観察されました。SOAPSOAPの結果、摩耗により発生する鉄が検出されていないことから、良好と判断します。D-SOAPD-SOAPの結果、摩耗により発生する鉄が検出されました。フェログラフィー異常摩耗の早期発見パラメータであるフェログラフィーのIs値がの乗と良好の範囲にあるものの、摩耗粒子の形態観察の結果、潤滑状態が正常な場合に発生する摩耗粒子、繰返し応力を受けて発生する疲労摩耗粒子が比較的多く観察されました。
報告№109-09129 報告№109-09129 | 分析№109-001102 分析№109-001102 | 109-001102 | 分析の結果、全てのデータが良好であることから、この油は継続使用可能であり、潤滑状態は正常と判断します。は良好と判断します。計数汚染度は良好と判断します。計数汚染度はNAS級と当社推奨の管理限界値のNAS級以内にあり、良好と判断します。重量汚染度は良好と判断します。重量汚染度は.mg/mlと当社推奨の管理限界値のmg/ml以内にあり、良好と判断します。機器の潤滑状態機器の潤滑状態は正常と判断します。SOAPの結果は良好です。SOAPの結果、摩耗により発生する鉄が検出されていないことから、良好と判断します。D－SOAPの結果は良好です。D－SOAPの結果、摩耗により発生する鉄が検出されていないことから、良好と判断します。フェログラフィーの結果は良好です。異常摩耗の早期発見パラメータであるフェログラフィーのIs値がのマイナス乗と良好の範囲にあることから、潤滑状態は正常と判断します。
報告№109-09136 報告№110-00436 | 分析№109-001160 分析№110-001968 | 110-001968_date110118 | 潤滑油および軸受はフレーキングが確認されていないことから、継続使用可能な状態にあるものの、摩耗が進行することが懸念されるため、以下の対策を推奨します。今後、摩耗の進行を監視するため、定期的に分析を実施し、摩耗の進行状況を確認することを推奨します。次回の採油時期を理論的に求めたところ、使用時間が最短で約時間経過後となりました。この時間は、油中汚染物が均一になるために必要とする時間であり、この時間を経過すれば、再分析の結果から潤滑状態の傾向を確認することが可能となります。今回計算した理論時間を参考に次回採油時期を検討されることを推奨します。
報告№108-0204 報告№108-5047 | 分析№108-01503 分析№108-01972 | 108-01972 | 定期的に実施している振動診断の結果、カップリング側の軸受で損傷周波数が確認された。但し、振動値は低く管理値内にあった。グリースの物理的性状、軸受の潤滑状態を確認する。グリースの物理的性状グリースの物理的性状を示すちょう度、滴点、全酸価、IRの各データは良好の範囲にあることから、グリースは継続使用可能と判断します。軸受の潤滑状態SOAP／D－SOAPでカップリング側同様に鉄が検出され、フェログラフィーおよびSEM・XMAの結果、小径の鉄系摩耗粒子が比較的多く観察されているものの、転がり軸受の寿命の指標となるフレーキングの発生は確認されず、本軸受は継続使用可能と判断します。尚、報告書の管理表中に示しているSOAP／D-SOAPは、グリース潤滑の場合、摩耗粒子が均一に分散していないため、測定値が大きく変動することがありますので参考値としてお考え下さい。
報告№109-09136 報告№110-00406 | 分析№109-001160 分析№110-001859 | 110-001859 | 金属元素と濃度の分析は、試料油を以上の高温で発光させ、その光を分光器で分光し、分光によって得られた光の強度と金属固有の波長とから元素を特定するIカップリング発光分光分析法を用います。また摩耗状態は、SOAP法により求めた金属成分と濃度にフェログラフィー法による摩耗粒子分析とを加味して総合的に評価しますが、摩擦面の摩耗機構と摩耗状態の判断は摩耗粒子の形態と、異常摩耗の早期発見パラメータであるIs値により判断します。Iカップリング発光分光分析供試のタービン油を分析した結果、SOAPで鉄、ケイ素、D－SOAPで鉄、銅、クロム、カルシウム、ナトリウムが検出されました。これらの検出された金属元素から発生箇所を推定すると鉄、銅、クロム・軸受等カルシウム、ケイ素、ナトリウム・外部混入異物であると思われます。このうち、機械部品が摩耗したと思われる元素はのグループです。ケイ素の検出SOAPでケイ素がppm検出されました。一般に、潤滑油中からケイ素が検出された場合の原因として、シリコン油或いは、シリコン系の添加剤が検出されるフェログラフィーおよびフィルタ表面の異物観察で砂が多く観察されて検出されるシリコングリースをシール部に塗布している場合、このシリコングリースが潤滑油に混入して検出されるなどが挙げられますが、今回検出が比較的高濃度であることからの可能性が考えられます。については、分析結果では確認することが出来ませんので、これに関する情報があれば提供をお願いします。フェログラフィー摩耗粒子と摩耗形態分析結果から観察された粒子は、潤滑状態が正常な場合に発生する摩耗粒子異物の切削作用で発生する切削粒子金属潤滑部が局部的に油膜切れを起して発生するシビア粒子局部的に高圧・高温となる場合に発生するフリクションポリマでした。潤滑部では、正常なマイルド摩耗、異物による切削摩耗、そしてやや厳しい凝着摩耗も発生していることが分かりました。また、潤滑油が軸受軌道面で高圧下に押し込められ、局部的に高圧・高温状態になっている箇所があることも確認されました。摩耗形態の中でも切削摩耗は、摩耗進行速度が速い形態であることから管理には注意が必要です。転がり軸受で切削摩耗が発生している場合、軸受の寿命は分の程度に低下することが知られています。また、切削摩耗の発生原因となる混入異物が残留している場合、この異物により切削摩耗が継続して発生する可能性があります。フリクションポリマは、潤滑油が軸受軌道面に押し込められ高圧状態になると同時に、圧縮熱により高温状態になった結果、基油自身重合反応を起こし生成することが知られています。そのため、高圧高温状態の解消がなされなければ、潤滑油の劣化が進行し、粘度上昇に因る潤滑異常に進展する場合があります。潤滑状態異常摩耗の早期発見パラメータとして摩耗粒子を定量化して評価するフェログラフィーのIs値は、潤滑状態が厳しいの乗となっていました。計数汚染度は当社推奨の管理限界値を超えていました。フィルタ表面の異物観察で金属片、鉄錆、砂等が観察されたことから、汚染度が高い要因は、摩耗と外部混入異物の影響と思われます。粘度、全酸価、IR、RBOTの各データは良好でした。尚、別紙RBOTの減少傾向から油の余寿命を求めた結果、本試料は直近の更油から起算して年月まで使用可能であることが分かります。軸受および潤滑油は継続使用可能な状態にあるものの、以下の対策が必要です。汚染度の改善油の汚染度が高く、観察された摩耗粒子や異物が軸受軌道面に噛み込み摩耗が進行し、軸受の寿命の指標となるフレーキングに進展することが懸念されるため、汚染度の改善が必要です。更油前に油槽内を清掃してから、更油することを推奨します。定期的な分析摩耗の進行を監視するため、定期的に分析を実施し、摩耗の進行状況を確認することを推奨します。傾向監視のための次回採油時期は、理論的に求めると最短で約時間となります。この時間は、油中汚染物が均一になるために必要とする時間であり、この時間を経過すれば、再分析の結果から潤滑状態の傾向を確認することが可能となります。理論時間を参考に次回採油時期を検討されることを提案します。シリコン系のグリースや添加剤の確認シリコン系の添加剤やグリースを使用している箇所があるかについてご確認下さい。
報告№109-09295 報告№109-09295 | 分析№109-002116 分析№109-002116 | 109-002116 | 潤滑油および本軸受は継続使用可能な状態にあると判断できますが、軸受摺動面では凝着摩耗と切削摩耗の発生が確認されており、今後継続して発生することが懸念されるため、再度分析を実施し、摩耗の進行状況を傾向監視することを推奨します。摩耗の進行状況を確認する周期を理論的に求めたところ、使用時間が最短で約時間経過後となりました。この時間は、油中汚染物が均一になるために必要とする時間であり、この時間を経過すれば、再分析の結果から潤滑状態の傾向を確認することが可能となります。今回計算した理論時間を参考に次回採油時期を検討されることと共に再分析では油中金属濃度を追加されることを推奨します。短周期で～回分析を実施し、傾向監視した結果が安定するようであれば、それ以降は定期的な分析周期に変更して管理することを併せて推奨します。は良好と判断します。全酸価全酸価は.mgKOH/gと新油値.mgKOH/gに比較して高いものの、IRの結果で油劣化の兆候を示すカルボン酸の吸収が確認されていないことから、良好と判断します。IRIRの結果、油劣化の兆候を示すカルボン酸の吸収が確認されていないことから、良好と判断します。計数汚染度は当社推奨の管理限界値を超えています。計数汚染度計数汚染度はNAS級以上と当社推奨の管理限界値のNAS級を超えています。機器の潤滑状態摩耗粒子診断の結果、異物の噛み込みなどで発生する切削粒子、金属接触が厳しい場合に発生するシビア粒子、ホワイトメタル、外部から混入したと思われる鉄錆が観察されました。摩耗粒子診断異常摩耗の早期発見パラメータであるIs値がの乗と高く、摩耗粒子の形態観察の結果、異物の噛み込みなどで発生する切削粒子、金属接触が厳しい場合に発生するシビア粒子、ホワイトメタル、外部から混入したと思われる鉄錆が観察されました。
報告№104-4508 | 分析№104-00182 | 104-00182 | 運転開始から日後に採油した試料油を分析した結果、計数汚染度が前回に比較してランク上昇しているものの、汚染度が当社の汚染基準内にあり良好な潤滑状態であると判断できること、また、D-SOAPの鉄濃度がからに減少し、更に、潤滑異常の早期発見パラメータであるフェログラフィーのIs値が、.と良好な潤滑状態を示していることがわかりました。このように、潤滑状態を表す各データが正常な範囲にあることから潤滑状態は良好であると思われます。但し、金属が溶融して発生する球状粒子が観察されていることから、油膜が局部的に破断し金属接触と流体潤滑とが混合して存在する、いわゆる混合潤滑になった部分があると思われます。異常な摩耗形態である球状粒子が観察されていますが、球状粒子を含む油中汚染度が良好な範囲にあるため、異常な潤滑部分の発生は極微小領域であると思われますが、この球状粒子は、潤滑異常を判断する形態のパラメータであるため、傾向管理による潤滑状態の監視が必要です。今後も計画通りヶ月後に再度分析を実施し、球状粒子の増加の有無を含む潤滑状態と摩耗の進行状況を確認されることを推奨します。
報告№109-09094 報告№110-00627 | 分析№109-000894 分析№110-002761 | 110-002761 | は良好と判断します。尚、RBOTがminと新油値のminに比較してmin減少していました。このまま継続使用した場合、この減少傾向から限界値に到達するのは、別紙図RBOTの減少傾向に示すように年月と推定されました。残りの継続使用期間は、約年ヶ月であると予測されます。潤滑油は継続使用可能な状態にあると判断します。≪状態監視とパラメータ≫分析の目的および各分析のパラメータは以下の通りです。特性低下目的：油の分析結果から、や劣化傾向ならびに添加剤の消耗程度、残存寿命などを確認する。粘度JISK全酸価JISK赤外線吸収スペクトルJISK酸化安定度試験JISK汚染目的：油の分析結果から、砂塵あるいは水・異種油などによるや、異物混入の有無を確認する。水分JISK計数汚染度JISB重量汚染度JISB光学顕微鏡観察摩耗目的：油中の摩耗粒子を分析する事により、回転・摺動部の潤滑状態、摩耗劣化の程度、余寿命などを解析する。摩耗診断電子顕微鏡観察JISKX線マイクロアナリシス油中金属濃度）JISK≪分析結果≫特性低下粘度：良好粘度値mm/sの新油値mm/sに対する変化率は+.％であり、当社推奨の管理限界値±％以内に留まっています。全酸価：良好全酸価.mgKOH/gは新油値の.mgKOH/gに比較し変化はないことから、問題は無いと判断します。赤外線吸収スペクトル：良好酸化安定度試験：良好酸化安定度試験の結果、数値minは当社推奨の管理限界値min以上に留まっており、現時点での使用は可能と判断します。汚染水分：良好水分値は当社推奨の管理限界値以内に留まっています。計数汚染度：今回は実施していません。重量汚染度：今回は実施していません。光学顕微鏡観察：今回は実施していません。摩耗摩耗診断電子顕微鏡観察・X線マイクロアナリシス：今回は実施していません。油中金属濃度：今回は実施していません。
報告№109-09136 報告№111-00180 | 分析№109-001160 分析№111-000981 | 111-000981 | 水分が管理限界値のを超えppmであったことから更油を推奨します。更油を実施する際には、油槽底部に水分が溜まっている可能性がありますので、十分に水分除去を行ってから更油することを推奨します。また、水分の影響で油槽内に錆が発生し、その影響で摩耗が発生する場合がありますので、更油後一定時間運転後に再度採油を実施し、錆の発生や摩耗の進行状況を確認することをあわせて推奨します。粘度、全酸価、IR、RBOTの各データは良好でした。尚、別紙RBOTの減少傾向から油の余寿命を求めた結果、本試料は直近の更油から起算して稼働日数が年月まで使用可能であることが分かります。水分はppmと当社推奨の管理限界値を超えていました。継続使用した場合、水分の影響で油槽内に錆が発生し、その影響で摩耗が発生する懸念があります。
報告№109-09136 報告№113-00590 | 分析№109-001160 分析№113-002485 | 113-002485 | 異常摩耗の早期発見のパラメータであるIs値は、-レベルと正常でした。異常摩耗の兆候を示す摩耗粒子が顕著に観察されなかったことから、は良好と判断します。計数汚染度、重量汚染度は共に良好です。粘度、水分、酸価、IRの各データは良好です。
報告№105-6050 | 分析№105-01521 | 105-01521 | 精点Aを実施した結果、全てのデータが良好であることから、この油は継続使用可能であり、潤滑状態も正常と判断します。但し、SOAPで銅がppm検出されました。この原因は以下のように、油の添加剤成分である亜鉛系添加剤と銅が反応して溶出する。冷却用蛇管にフィンがついていた場合、振動により摩耗する。及びの現象が同時に起こる。等が考えられますが、今回の銅の検出は分析の結果からの可能性が高いと推定されます。銅の溶出は、冷却蛇管と添加剤成分との反応で発生しますが以下の点に注意が必要です。冷却蛇管が溶解、又は、摩耗している場合、蛇管にピンホールが発生することへの注意が必要です。この場合、潤滑油に水分が混入しますので、水分値の増加により確認できます。油中の銅濃度が以上になった場合、別添資料鉱油の酸化に対する金属触媒の影響に示すとおり油の劣化速度が加速しますので、銅濃度は以下で管理されることを推奨します。銅濃度が増加傾向を示すような場合、油種の変更が必要です。
報告№101-0192 | 分析№101-01725 | 101-01725 | フェログラフィーの結果、転がり疲れにより転動面の表面から疲労剥離した粒子と、グリースの油膜が破断し金属接触となって発生する粒子の双方が見られました。これらの粒子は、ボールネジ転動面の疲労摩耗及びボールとチューブ摺動面の金属同士の摩耗、いわゆる、凝着摩耗と呼ぶ摩耗形態で発生していると考えられます。確認された転がり疲れによる疲労剥離は、現在の所、軽微な状態にあると思われますが、今後の使用には、転動面粗大化による位置決め精度の低下や、これに伴うガタの発生による異音に注意して使用する必要があると思われます。一方、グリースの油膜切れにより発生している摩耗粒子につきましては、グリースの供給に気をつけ、定期的なグリースアップに留意するようにして下さい。但し、今回分析で、局部的であってもグリース中の金属濃度が非常に高い部分があり、今後、更に、摩耗が進行する場合があるため、可能であれば、グリースの全量交換を実施されることを推奨します。尚、管理表中に示している摩耗過酷度指数は、グリース潤滑の場合、摩耗粒子がグリース中に均一に分散しているとは考え難いため、測定値が大きく変動することが予想されますので参考値としてお考え下さい。
報告№104-4027 報告№104-4027 | 分析№104-01751 分析№104-01751 | 104-01751 | 送風機号の軸受は、今後の運転時間や運転状況が、特に変化のない運転であれば、少なくとも年間は継続使用可能な状態にあると判断します。これらのことは、以下の結果から判断しました。計数汚染度がNAS級と当社推奨の管理限界値以内にあった。SOAP／D-SOAPの結果、軸受メタルの主成分である錫が検出されなかった。異常摩耗の早期発見パラメータであるフェログラフィーのIs値がのマイナス乗と良好の範囲にあった。本試料油は継続使用可能な状態にあると判断します。粘度は良好と判断します。粘度はmm/sと新油値mm/sに比較して、粘度変化率は+.％と当社推奨の管理限界値の±％以内にあり良好と判断します。水分は良好と判断します。水分はppmと当社推奨の管理限界値の以下にあり、良好と判断します。全酸価は良好と判断します。全酸価は.mgKOH/gと新油値以内にあり、良好と判断します。IRは良好と判断します。IRの結果、油劣化の兆候を示すカルボン酸が検出されていないことから、良好と判断します。計数汚染度は良好と判断します。計数汚染度はNAS級と当社推奨の管理限界値のNAS級以内にあり、良好と判断します。重量汚染度は良好と判断します。重量汚染度は.mg/mlと当初推奨の管理限界値のmg/ml以内にあり、良好と判断します。機器の潤滑状態本機器の軸受は、今後の運転時間や運転状況が、特に変化のない運転であれば、少なくとも年間は継続使用可能な状態にあると判断します。SOAPは良好でした。SOAPの結果、軸受メタルの主成分である錫などの金属元素は検出されておらず良好と判断します。D－SOAPは良好でした。D－SOAPの結果、軸受メタルの主成分である錫などの金属元素は検出されておらず良好と判断します。フェログラフィーの結果、潤滑状態は良好と判断します。フェログラフィーの結果、異常摩耗の早期発見パラメータであるIs値がのマイナス乗と良好の範囲にあり、且つ、異常摩耗の兆候を示すシビア粒子等の摩耗粒子がほとんど観察されていないことから、今後の運転時間や運転状況が、特に変化のない運転であれば、軸受は少なくとも年間は継続使用可能な状態にあると判断します。
報告№109-09136 報告№111-00053 | 分析№109-001160 分析№111-000182 | 111-000182 | 更油からの使用時間をもとに潤滑油の余寿命を評価したところ、潤滑油は次回定検まで使用可能と判断できました。次回定検時に更油を実施しない場合は、酸化安定度を知るための分析を実施し、余寿命を確認することを推奨します。酸化安定度はminであり、当社推奨の管理限界値のmin以上であることから、良好と判断します。
報告№109-09094 報告№110-00627 | 分析№109-000881 分析№110-002746 | 110-002746 | は良好と判断します。尚、RBOTがminと新油値のminに比較してmin減少していました。このまま継続使用した場合、この減少傾向から限界値に到達するのは、別紙図RBOTの減少傾向に示すように年月と推定されました。残りの継続使用期間は、約年ヶ月であると予測されます。潤滑油は継続使用可能な状態にあると判断します。≪状態監視とパラメータ≫分析の目的および各分析のパラメータは以下の通りです。特性低下目的：油の分析結果から、や劣化傾向ならびに添加剤の消耗程度、残存寿命などを確認する。粘度JISK全酸価JISK赤外線吸収スペクトルJISK酸化安定度試験JISK汚染目的：油の分析結果から、砂塵あるいは水・異種油などによるや、異物混入の有無を確認する。水分JISK計数汚染度JISB重量汚染度JISB光学顕微鏡観察摩耗目的：油中の摩耗粒子を分析する事により、回転・摺動部の潤滑状態、摩耗劣化の程度、余寿命などを解析する。摩耗診断電子顕微鏡観察JISKX線マイクロアナリシス油中金属濃度）JISK≪分析結果≫特性低下粘度：良好粘度値mm/sの新油値mm/sに対する変化率は+.％であり、当社推奨の管理限界値±％以内に留まっています。全酸価：良好全酸価は新油値の.mgKOH/g以内にあることから、問題は無いと判断します。赤外線吸収スペクトル：良好酸化安定度試験：良好酸化安定度試験の結果、数値minは当社推奨の管理限界値min以上に留まっており、現時点での使用は可能と判断します。汚染水分：良好水分値ppmは当社推奨の管理限界値以内に留まっています。計数汚染度：今回は実施していません。重量汚染度：今回は実施していません。光学顕微鏡観察：今回は実施していません。摩耗摩耗診断電子顕微鏡観察・X線マイクロアナリシス：今回は実施していません。油中金属濃度：今回は実施していません。
報告№109-09255 報告№109-09255 | 分析№109-001915 分析№109-001915 | 109-001915 | 結論運転再開後、今回の分析項目に計数汚染度、油中金属濃度を追加して、再度分析を実施し、摩耗の進行状況を確認されることを推奨します。特性低下分析結果は、全項目が良好の範囲にありました。したがって、油の特性低下は認められず良好と判断します。粘度粘度はmm/sと新油値.mm/sに対する粘度変化率が-％でした。粘度変化率の推奨管理限界値は、±％以内となっていますが、今回の結果はこの範囲内にあることから、良好と判断します。全酸価全酸価は.mgKOH/gと新油値以内にあり、良好と判断します。酸化安定度酸化安定度は、新油値と比較して十分に残存していることが必要ですが、今回の残存率は新油の％となっており、当社推奨の管理限界値の％以上であったことから、良好と判断します。汚染水分による汚染は確認されず、良好と判断します。水分濃度水分濃度は、当社推奨の管理限界値の以下のppmであり、良好と判断します。摩耗摩耗粒子の結果、異常摩耗の早期発見パラメータであるフェログラフィーのIs値がの乗と高く、異物の噛み込みなどで発生する切削粒子が多く観察されました。異常摩耗の早期発見パラメータであるフェログラフィーのIs値がの乗と高く、摩耗粒子の形態観察の結果、異物の噛み込みなどで発生する切削粒子が多く観察されました。
報告№109-09136 報告№111-00411 | 分析№109-001160 分析№111-001965 | 111-001965 | 更油からの使用時間をもとに潤滑油の余寿命を評価したところ、潤滑油は次回定検まで使用可能と判断できました。次回定検時に更油を実施しない場合は、酸化安定度を知るための分析を実施し、余寿命を確認することを推奨します。酸化安定度はminであり、当社推奨の管理限界値のmin以上であることから、良好と判断します。
報告№109-09136 報告№111-00004 | 分析№109-001160 分析№111-000008 | 111-000008 | 潤滑油および対象設備は継続使用可能な状態にあると判断します。但し、シリンダ内壁やポンプ内部で凝着摩耗の進行が確認されているため、定期的に分析を実施し、摩耗の進行状況を確認することを推奨します。
報告№104-0399 | 分析№104-02759 | 104-02759 | 濾過前の試料油を分析した結果、計数汚染度が前回NAS級から、今回NAS級に約年でランク上昇しました。D－SOAPの結果、前回に比較して鉄が上昇しました。フィルタ写真の結果、鉄錆・砂等が多く観察されているため、汚染度、鉄濃度が上昇した要因は、外部から混入した異物によるものと考えられます。鉄錆等の異物は、通常運転中、過去作業中、今回採油時などに混入したと考えられます。又、潤滑異常の早期発見パラメータである摩耗過酷度を示すIs値が.と非常に良好の範囲にあることから、潤滑状態は良好な状態にあると判断します。
報告№109-09136 報告№113-00251 | 分析№109-001160 分析№113-000945 | 113-000945_date131018 | 分析の結果、油の劣化は確認されなかったものの、水分および油中の汚染度が高い値でした。採油条件の影響で値が高くなっていることも考えられます。軸受分析の結果、フレッティングにより発生した赤錆が比較的多く観察されました。潤滑油の分析結果からも振動が発生していたことが確認できました。定期的な分析今回分解点検を実施しているため、運転再開後に初期値を取るため、初期試験を実施し、その後、定期的にあと回分析を実施し、摩耗の進行状況を確認することを推奨します。最適な採油方法本試料油は、機器停止中に排油口から採油されているため、油中粒子などの固形物は沈降の影響を受けて分析データが高濃度に出ていると推定されます。正確なデータによる診断を行うためにも、今後の採油は、極力運転中もしくは停止直後の油槽中層部から実施されることを推奨します。はフェログラフィーから判断した結果、厳しい状態にあると思われます。フェログラフィー【定量分析：Is値】Is値は異常摩耗の早期発見パラメータのつで、摩耗程度を定量化するために用います。今回のIs値はの乗と、高い値でした。フェログラフィー【定性分析：摩耗粒子および摩耗形態観察】分析結果から観察された代表的な粒子は、以下の通りでした。赤錆・フレッティングにより発生。観察された摩耗粒子の中でも赤錆は、将来的な摩耗の進行に繋がる可能性を示唆しています。フレッティングは、・軸と転がり軸受の内輪内面・軸受箱と転がり軸受の外輪外面・転がり軸受の軌道輪と転動体の箇所で発生する可能性があります。フレッティング粒子は酸化して硬いため、軸受軌道面に噛み込んだ場合はその傷が疲労剥離の起点となり、疲労摩耗へと進展する場合があります。計数汚染度はNAS級以上と当社推奨の管理限界値を超えていました。フェログラフィーの形態観察からフレッティングにより発生した赤錆が比較的多く観察され、水分がやや高いことから、汚染度が高い要因は、摩耗と水分の影響と思われます。粘度、酸価、IR、RBOTの各データは、良好でした。尚、別紙RBOTの減少傾向から油の余寿命を求めた結果、本試料は直近の更油から起算して稼働日数が年月まで使用可能であることが分かりました。水分は、ppmと当社推奨の管理限界値以下であるものの、やや高い値でした。今回の採油箇所が排油口であることから、排油口の配管内に残留していた水分を採取した可能性が考えられます。
報告№109-09136 | 分析№109-001160 | 114-001017 | 分析の結果、水分がppmと比較的高い値でした。今後、水分の影響で金属表面が腐食して発生する腐食摩耗が発生することが懸念されます。対象設備は継続使用可能な状態にあると判断します。更油或いは水分除去水分の影響により金属表面で腐食摩耗が発生し、発生した鉄錆等の粒子が潤滑部に噛み込み摩耗が進行することがありますので、更油或いは水分除去を推奨します。新油の分析粘度、酸価は、油の性能を評価するパラメータの一種です。油の性能低下は、新油との比較が必要なことから、未使用油の提供および分析による比較評価を推奨します。異常摩耗の早期発見のパラメータであるIs値は、-レベルと正常でした。また、観察された粒子は極少量だったことから、は良好と判断します。粘度粘度は、mm/sと新油カタログ値のmm/sに比較して粘度変化率が-％となっており、当社推奨の管理限界値である±％以内であることから、良好と判断します。水分はppmと比較的高い値でした。新油との比較による評価が必要です。酸価は.mgKOH/gでした。新油との比較による評価が必要です。塩基価は測定不能でした。本試料油は、塩基性成分が含まれていない油種ですので、本分析は適していないと思われます。
報告№109-09136 報告№111-00374 | 分析№109-001160 分析№111-001771 | 111-001771 | 軸受は継続使用可能な状態にあると判断します。前回に比較してSOAP／D－SOAPの結果で、鉄および錫濃度に大きな変化はなく、異常摩耗の早期発見パラメータであるフェログラフィーのIs値がのマイナス乗と良好でした。前回に比較して計数汚染度はNAS級からNAS級にランク減少し、良好でした。分析結果は良好と判断します。計数汚染度計数汚染度はNAS級と当社推奨の管理限界値のNAS級以内にあり、良好と判断します。重量汚染度は.mg/mlと当社推奨の管理限界値のmg/ml以内にあり、良好と判断します。機器の潤滑状態機器の潤滑状態は正常と判断します。SOAPSOAPの結果、油の添加剤成分であるリンが検出されました。摩耗により発生する鉄および錫は検出されていないことから、良好と判断します。D－SOAPD－SOAPの結果、摩耗により発生する錫が検出されました。フェログラフィー異常摩耗の早期発見パラメータであるフェログラフィーのIs値がのマイナス乗と良好の範囲にあることから、潤滑状態は正常と判断します。
報告№104-0378 報告№105-8015 | 分析№104-02669 分析№105-00967 | 105-00967 | オーバーホールヶ月後に初期試験を実施した結果、現在のところ、潤滑状態は安定し、潤滑油も継続使用が可能と判断します。但し、前回同様に摩耗粒子形態観察で摩擦熱が高い場合に発生する黒錆や球状粒子が観察されており、今後、これらの摩耗粒子の影響で摩耗が進行する場合がありますので、夏季重負荷期が終了した時点で精点Bを実施し、摩耗の進行状況を確認されることを推奨します。これらのことは、前回に比較して、計数汚染度は等級に変化はないことSOAP／D-SOAPの鉄及び錫濃度に大きな変化がないこと異常摩耗の早期発見パラメータであるフェログラフィーのIs値がと良好の範囲にあるものの、摩耗粒子形態観察の結果、摩擦熱が高い場合に発生する黒錆や球状粒子が観察されたこと以上のことから判断しました。
報告№109-09136 報告№111-00053 | 分析№109-001160 分析№111-000943 | 111-000943 | 更油からの使用時間をもとに潤滑油の余寿命を評価したところ、潤滑油は次回定検まで使用可能と判断できました。次回定検時に更油を実施しない場合は、酸化安定度を知るための分析を実施し、余寿命を確認することを推奨します。酸化安定度はminであり、当社推奨の管理限界値のmin以上であることから、良好と判断します。
報告№109-09302 報告№109-09302 | 分析№109-002171 分析№109-002171 | 109-002171 | 泡立ち試験の結果は、一般的には消泡性能が低下していると判断できる値の-でしたが、新油値の-と同レベルにあったため、良好と判断します。また、を示す粘度、水分、全酸価の各データが良好の範囲にあることから、本試料油は継続使用可能です。尚、水分がppmと新油値ppmに比較してやや高い値でした。使用油であるAlphasynPGは、ポリグリコールベースの合成ギヤオイルであるため、水分を吸収しやすい特性があります。そのため、今回は前回のppmからppm増加しppmとなっています。今後は、水分濃度の増加と、水分による腐食摩耗の発生に注意することを推奨します。機器の潤滑状態潤滑状態指数はのマイナス乗と濾過設備のない機器であれば正常な潤滑状態にあると判断できますが、ギヤボックスの油系統にはインラインフィルタとオフラインフィルタがあり、粒子の大部分は捕捉されることから、異常な摩耗状態が発生しても正常な潤滑状態にあると誤認してしまう可能性があります。潤滑状態を解析評価するには、フィルタの濾過効率を考慮する必要がありますが、今回の試料は解析評価に必要なメッシュサイズとポンプの吐出量が不明であるため定量的な評価を行うことができませんでした。そのため、発生した摩耗粒子の形態から解析を試みました。摩耗粒子の形態観察の結果、～μmサイズの鉄系摩耗粒子が比較的多く観察され、観察された粒子サイズから判断する潤滑状態は、直ちに異常となる潤滑状態ではありませんが、発生した摩耗痕が起点となって今後更に摩耗が進行することがあります。また、使用しているフィルタサイズによっては、μm以上の粒子がフィルタに捕捉されている可能性もあることから、可能であればヶ月後に再度分析を実施し、摩耗の進行状況を確認することを推奨します。尚、フィルタの捕捉の影響による誤認を避けるため、これまでの採油箇所に加え、インラインフィルタとオフラインフィルタの捕捉物も分析し、その結果から潤滑状態を評価することを提案します。フィルタ捕捉物の分析を実施する際には、フィルタ使用時間の情報をご提供いただけますようお願い致します。泡立ち試験の結果、消泡性能が低いと判断できる値であるものの、新油と同レベルにあると判断します。水分が新油に比較して高い値です。使用油であるAlphasynPGは、ポリグリコールベースの合成ギヤオイルであるため、水分を吸収しやすい特性があります。今後は、水分濃度の増加と水分の影響による腐食摩耗の発生に注意されることを推奨します。粘度粘度はmm/sと新油値.mm/sに比較して、粘度変化率は+％で、当社推奨の管理限界値である±％以内にあり、良好と判断します。粘度粘度は.mm/sとなっています。粘度指数粘度指数はとなっています。泡立ち試験泡立ち試験は-と新油と同レベルにあり、消泡性能が新油と同レベルにあると判断します。水分はppmと新油値より高い値となっています。全酸価全酸価は.mgKOH/gと新油値.mgKOH/gに比較して高いものの、IRの結果で油劣化の兆候を示すカルボン酸の吸収が確認されていないことから、良好と判断します。機器の潤滑状態摩耗粒子の形態観察の結果、ギヤ歯面の摩耗で発生したと推定される～μmサイズの摩耗粒子が観察されています。摩耗粒子診断異常摩耗の早期発見パラメータである潤滑状態指数がのマイナス乗と正常の範囲にあるものの、摩耗粒子の形態観察の結果、ギヤ歯面の摩耗で発生したと推定される～μmサイズの摩耗粒子が観察されています。
|  | 99-02556 | 分析の結果、全てのデータが良好であることから、この油は継続使用可能と判断する。メタル温度の上昇定格回転から停止操作に入り、回転数が低くなって来ている状況下で、メタル温度が上昇する要因を推定すると、次のつがあげられる。回転数低下に伴い、回転速度も低下するので、回転板と静止板の間に形成されている油膜が薄くなり、その事で局部的にメタルコンタクトが発生し、メタル温度が上昇する。油の冷却は、セルフポンプにより循環させ、吸引風に当てて行っているが、吸引風は回転数の低下と共に、風量が少なくなり、そのため、冷却効率も低下し、この影響によりメタル温度が上昇する。この通りの可能性を考えた時、いずれの場合であるかを判断するには、比較的短い周期で分析を実施し、そのデータを比較する事が必要。それは、仮にのケースであったとすれば、摺動面での金属接触はないので、従って、油中の摩耗粒子数、金属濃度、フェログラフィーの値が増加しない。しかし、のケースであれば、徐々に各データの上昇が確認される。採油周期の設定には、平衡濃度到達時間の計算を用いて計算するが、本対象機の場合は、おおよそ時間で平衡濃度に到達するものと計算できる。すなはち、正常な潤滑状態を維持していたとする場合、対象機は計算によって求めた時間後であっても、摩耗粒子が発生しない流体潤滑にあると思われるが、平衡濃度とされる時間後のデータが、直前データより増加した場合には、金属接触が発生していることとなる。このようにしてメタル温度の上昇が、金属接触が原因となっているのか、或いは、風冷軸受の影響が原因となっているのか、見極めを行う。その判断を行うには平衡濃度到達時間の計算によって求めた時間毎に、回データを積み上げ予測する必要がある。
報告№109-09136 報告№113-00463 | 分析№109-001160 分析№113-001921 | 113-001921_date140218 | 軸受は継続使用可能な状態にあると判断します。但し、将来的な摩耗進行の有無を確認するためにも傾向監視を継続することが有効です。また潤滑油中の汚染度が高く、今後、油中夾雑物の摺動面への噛み込みによる摩耗の進行が懸念されます。更油油中の汚染度が高いことから、摩耗粒子や異物等が軸受摺動面に噛み込むことによる摩耗の進行が懸念されるため、更油を推奨します。更油する際には、油槽内を清掃し、更油する新油もNAS級程度の清浄な潤滑油を更油することを併せて推奨します。電食防止軸電流が発生している可能性があります。軸電流が流れると軸受が過熱して焼損に至ることも懸念されるため、軸受に電流を通過させないようにバイパスの設置などを推奨します。定期的な分析今後懸念される摩耗の進行を監視するため、定期的に分析を実施することを推奨します。診断結果は良好と判断します。粘度前回に比較して今回の粘度は、mm/sからmm/sに低下していました。新油値mm/sに比較して粘度変化率は-.％で、当社推奨の管理限界値である±％以内であり、良好と判断します。水分前回に比較して今回の水分は、ppmからppmに減少していました。当社推奨の管理限界値の以下であり、良好と判断します。酸価・IR潤滑油の酸化劣化は、酸価およびIRの結果から総合的に判断します。前回に比較して今回の酸価は、.mgKOH/gから変化はありませんでした。新油.mgKOH/gからも変化なく、IRの結果で酸化劣化の兆候を示すカルボン酸の吸収が確認されていないことから、油は良好と判断します。計数汚染度は当社推奨の管理限界値に到達していました。フィルタ表面の異物観察で球状粒子、金属片、鉄錆、砂等が観察されたことから、汚染度が高い要因は、摩耗と外部混入異物の影響と思われます。計数汚染度前回に比較して今回の計数汚染度は、NAS級から等級に変化はなく、当社推奨の管理限界値NAS級に到達していました。重量汚染度前回に比較して今回の重量汚染度は、mg/mlからmg/mlに低下し、当社推奨の管理限界値mg/ml以下にあり、良好でした。光学顕微鏡写真重量汚染度で濾過したフィルタ表面上の夾雑物を光学顕微鏡で観察した結果、球状粒子、金属片、鉄錆、砂等が観察されました。総合的に判断した結果、は許容範囲内にあり、機器は継続使用可能と判定しますが、球状粒子の発生が認められたため、定期的に潤滑油分析を実施し、摩耗推移を監視することが有用と考えます。フェログラフィー【異常摩耗指数：Is値】Is値は異常摩耗の早期発見パラメータのつで、摩耗程度を定量化するために用います。今回のIs値はの乗と、やや高い値でした。また、前回に比較してIs値の上昇が確認されたことから、Is値の上昇傾向および限界値到達予測を表に示しました。Is値が限界値に達するのは年月と推定されました。フェログラフィー【定性分析：摩耗粒子および摩耗形態観察】観察された代表的な粒子は、以下の通りでした。シビア粒子・金属接触が厳しく、且つ、金属が溶融するほどの高い摩擦熱が発生しているか或いは、軸電流による電食が発生していると考えられます。球状粒子は、将来的に異常摩耗へ進展する可能性を示唆しているため、傾向監視が必要と思われます。詳細は、別紙傾向監視が必要な摩耗粒子をご覧ください。Iカップリング発光分光分析【SOAP-T】検出された金属元素と、想定される発生箇所は、以下の通りです。鉄、銅・軸受等リン、亜鉛、カルシウム、ナトリウム・外部混入異物
報告№109-09136 報告№111-00404 | 分析№109-001160 分析№111-001913 | 111-001913 | 潤滑油および減速機は継続使用可能な状態にあると判断します。但し、摩耗の進行が懸念されるため、以下の対策が必要です。定期的な分析凝着摩耗やフレッティング摩耗の進行を監視するため、定期的に分析を実施し、摩耗の進行状況を確認することを推奨します。バックラッシによる評価トライボ診断では、バックラッシの増加量を分析結果から計算できますので、構造が確認できる図面、ギヤの形式、歯形、モジュール、歯数、歯幅、油入替後の稼働時間ならびに分解点検後の稼働時間をお知らせ下さい。計算結果をご報告いたします。最適な採油方法本試料油は、ドラム缶に移送してから油を採油されています。別紙油粒子の沈降の影響に示すようにドラム缶で撹拌がなくなり固形物が沈降するため、油中汚染度は低くなると推定されます。今後の採油は、極力運転中もしくは停止直後の油槽中層部から実施されることを推奨します。フェログラフィー異常摩耗の早期発見パラメータとして摩耗粒子を定量化して評価するフェログラフィーのIs値は、前回のの乗から変化はなく、潤滑状態が安定していることを示していました。摩耗粒子の形態で比較的多く観察された粒子は、潤滑状態が正常な場合に発生する摩耗粒子金属接触が厳しく、且つ、摩擦熱が高い場合に発生する黒錆でした。これらの摩耗粒子が観察された場合、潤滑部で発生している摩耗形態は、正常なマイルド摩耗潤滑状態がやや厳しい凝着摩耗微振動によるフレッティング摩耗が発生していることが分かります。フレッティングは、・軸と内輪内面・軸受箱と外輪外面・軌道輪と転動体・ギヤ歯面の箇所で発生する可能性があります。フレッティング粒子は酸化して硬いため、軸受軌道面やギヤ歯面に噛み込んだ場合はその傷が疲労剥離の起点となり、疲労摩耗へと進展することが想定されます。Iカップリング発光分光分析供試の潤滑油を分析した結果、検出された金属元素は、SOAPの結果表に示すように、鉄、銅、錫、リン、カルシウム、バリウム、アルミニウム、ナトリウムでした。検出されたこれらの金属元素から発生箇所を推定すると鉄、銅、錫・ギヤ歯面・軸受等リン・オイル添加剤カルシウム、バリウム、アルミニウム、ナトリウム・外部混入異物であると思われます。このうち、機械部品が摩耗したと思われる元素はのグループです。前回に比較して計数汚染度はNAS級からNAS級にランク減少し、良好でした。前回同様に粘度、水分、酸価、IRの各データは良好でした。
報告№106-0227 報告№106-0234 | 分析№106-01279 分析№106-01299 | 106-01299 | 精点Aを実施した結果、軸受は継続使用可能な状態にあることが確認できたものの、全酸価が.mgKOH/gと新油値.mgKOH/gに比較して.mgKOH/g上昇し、IRの結果からカルボン酸の吸収が確認されたことから、油劣化の進行が確認されました。全酸価の傾向を別紙図により確認した結果、指数関数的に全酸価が増加すると想定され、年間で全酸価は.mgKOH/gから.mgKOH/gに.mgKOH/g増加し、ヶ月後には金属腐食の急激な進行が懸念される.mgKOH/gに到達することが想定されました。以上のことから、今後は、なるべく早い時期に更油を計画されるとともに、本機のように劣化進行が比較的早い場合は、新油時の分析周期を年程度とし、劣化の進行が見られた場合、周期をヶ月に短縮するなどの対応が必要と思われます。これらのことは、摩耗粒子形態観察及びフィルタ写真で赤錆がやや多く観察されたことSOAPで鉄、D－SOAPで鉄、油の添加剤成分である亜鉛、バリウムが僅かに上昇していたこと全酸価の結果、.mgKOH/gと新油値.mgKOH/gに比較して.mgKOH/g上昇していたこと以上のことから判断しました。
報告№109-09255 報告№109-09255 | 分析№109-002398 分析№109-002398 | 109-002398 | 結論運転再開後、今回の分析項目に計数汚染度、油中金属濃度を追加して、再度分析を実施し、摩耗および油劣化の進行状況を確認されることを推奨します。特性低下分析結果は、全項目が良好の範囲にありました。したがって、油の特性低下は認められず良好と判断します。粘度粘度はmm/sと新油値.mm/sに対する粘度変化率が-％でした。粘度変化率の推奨管理限界値は、±％以内となっていますが、今回の結果はこの範囲内にあることから、良好と判断します。全酸価全酸価は.mgKOH/gと新油値以内にあり、良好と判断します。酸化安定度酸化安定度は、新油値と比較して十分に残存していることが必要ですが、今回の残存率は新油の％となっており、当社推奨の管理限界値の％以上であったことから、良好と判断します。汚染水分による汚染は確認されず、良好と判断します。水分濃度は、当社推奨の管理限界値の以下のppmであり、良好と判断します。摩耗摩耗粒子の結果、異物の噛み込みなどで発生する切削粒子が比較的多く観察されました。異常摩耗の早期発見パラメータであるフェログラフィーのIs値がの乗とやや高く、摩耗粒子の形態観察の結果、異物の噛み込みなどで発生する切削粒子が比較的多く観察されました。
報告№107-0090 報告№107-0090 | 分析№107-00404 分析№107-00404 | 107-00404 | 前回のトライボ診断でメタルの摩耗が確認された。メタルの摩耗状況を確認する。分析の結果、現在のところ軸受は継続使用可能な状態にあると思われますが、摩耗が進行しつつあることが確認されました。それは、計数汚染度はNAS級と等級に変化はないものの、～μmのレンジが増加し、摩耗粒子形態観察でホワイトメタルが観察され、さらにSOAP／D－SOAPの結果で軸受の摩耗を示す錫が増加傾向を示していたことから確認されました。今後摩耗が進行することが懸念されるため、ヶ月後に再度分析を実施し、摩耗の進行状況を確認することを推奨します。尚、軸受メタルの摩耗程度を評価する必要がありますので、次回分析時には、油量、スラストメタルサイズ、回転数、直近のメタル交換からの運転時間、現在の使用油の使用時間をお知らせください。これらのことは、前回に比較して計数汚染度は等級に変化はないものの、～μmのレンジが増加していたこと異常摩耗の早期発見パラメータであるフェログラフィーのIs値が.と良好の範囲にあるものの、摩耗粒子形態観察の結果、ホワイトメタルが観察されたことSOAP／D－SOAPの結果、軸受の摩耗を示す錫が僅かながら増加していたこと以上のことから判断しました。油の劣化状況をより精密に判定するには新油との比較が必要です。今後、油劣化の予測を行う場合、新油データが必要ですので、現在使用している貴社保有の新油をご提供下さい。また、油名を再度ご確認ください。粘度はISOVGの規格値内にありました。粘度はmm/sと前回データに比較して変化はなく、また、VGの規格値内にあることから良好と判断します。尚、粘度は、現在使用している貴社保有の新油分析結果を基準に管理する方法が望ましく、次回分析までに新油をご提供下さい。水分は良好と判断します。水分はppmと当社推奨の管理限界値の以下であり、良好と判断します。全酸価は判定出来ませんでした。全酸価は.mgKOH/gと前回データに比較して変化はなく、また、最も厳しい無添加タービン油の当社推奨管理基準以内にあり、良好と判断します。尚、全酸価は、現在使用している貴社保有の新油分析結果を基準に管理する方法が望ましく、次回分析までに新油をご提供下さい。IRの結果、良好と判断します。IRの結果、油劣化の兆候を示すカルボン酸の吸収が確認されていないことから、良好と判断します。但し、このIRも全酸価と同様に新油データとの比較による判断が必要ですので、現在使用している新油を分析することを推奨します。は良好と判断します。計数汚染度は良好と判断します。計数汚染度はNAS級と当社推奨の管理限界値のNAS級以内であり、良好と判断します。重量汚染度は良好と判断します。重量汚染度は.mg/mlと当社推奨の管理限界値のmg/ml以内であり、良好と判断します。機器の潤滑状態SOAP／D－SOAPの結果で軸受の摩耗を示す錫が増加していました。SOAPの結果、軸受の摩耗を示す錫が検出されました。SOAPの結果、軸受の摩耗を示す錫がppm、リンがppm検出されました。D－SOAPの結果、軸受の摩耗を示す錫が検出されました。D－SOAPの結果、鉄が、アンチモンが、軸受の摩耗を示す錫が、外部から混入したと思われるカルシウム、ナトリウムが共に検出されました。フェログラフィーの結果、ホワイトメタルが観察されました。異常摩耗の早期発見パラメータであるフェログラフィーのIs値が.と良好の範囲にあるものの、摩耗粒子形態観察の結果、ホワイトメタルが観察されました。
報告№109-09136 | 分析№109-001160 | 113-002317 | 潤滑油および減速機は継続使用可能な状態にあると判断します。異常摩耗の早期発見のパラメータであるIs値は、レベルと正常でした。また、異常摩耗の兆候を示す摩耗粒子が顕著に観察されなかったことから、は良好と判断します。粘度、水分、酸価の各データは良好です。
報告№109-09136 報告№112-00747 | 分析№109-001160 分析№112-003384 | 112-003384 | 油の劣化は確認されていないものの、計数汚染度はNAS級とやや高いことから、以下の対策を推奨します。対象設備は継続使用可能な状態にあると判断します。但し、シリンダ内面のクロムメッキの摩耗が確認されたことから、将来的な摩耗進行の有無を確認するためにも傾向監視を継続することが有効です。シリンダ内面の点検と採油箇所の検討SOAPの結果、前回に比較してクロム濃度はppmからppmに増加していることがわかりました。本設備は、シリンダ内面にクロムメッキが施されていることから、検出されたクロムはシリンダ内面の摩耗により発生したと考えられます。設備の情報が不明な部分がありますが、シリンダ直径をmm、ストローク幅をmmと仮定してメッキ部分の平均的な摩耗深さを求めたところμmが摩耗していると推定されました。メッキの厚さが計算により求めた摩耗深さより小さい場合、既にメッキが摩耗している可能性が考えられました。仮定した数値が間違っていなければ、メッキ部分は摩耗している可能性があることから、シリンダ内面の点検を推奨します。尚、今後分析を実施する場合、シリンダポートの両側から採油を実施し、ポートのどちら側が摩耗しているかを確認することを併せて推奨します。定期的な分析今後懸念される摩耗の進行を監視するため、定期的に分析を実施することを推奨します。フェログラフィーおよびSOAP/D-SOAPの結果から総合的に判断した結果、対象設備は健全であり、継続使用可能と評価できますが、引続き設備の機能が保持されていることを確認するためにも、潤滑油診断による傾向管理が有用と考えます。フェログラフィー【定量分析：Is値】Is値は異常摩耗の早期発見パラメータのつで、摩耗粒子を定量化するために用います。Is値は前回のの乗からマイナス乗に低下し、低い値でした。フェログラフィー【定性分析：摩耗粒子および摩耗形態観察】フリクションポリマ・局部的に高圧・高温となる場合に発生。Iカップリング発光分光分析【SOAP/D-SOAP】検出された金属元素から発生箇所を推定すると、以下の通りでした。鉄、銅、クロム、ニッケル、錫・シリンダ内壁、ポンプ内部等リン、亜鉛・添加剤カルシウム、アルミニウム、ナトリウム・外部混入異物クロムメッキの摩耗深さSOAPの結果、前回に比較してクロムがppmからppmに増加していました。シリンダ内面にクロムメッキをしていることから、シリンダ内面の摩耗によるものと考えられます。メッキの膜厚は、～μm以上であり、用途に応じて膜厚が選定されます。今回の分析結果からメッキの摩耗深さを求めました。情報が不明な部分がありますので、シリンダ直径をmm、ストローク幅をmmと仮定しました。その結果、メッキ部分の平均的な摩耗深さは、μmと推定されました。メッキの膜厚が最も少ないμmであった場合、既にメッキが摩耗している可能性が考えられます。銅を使用した箇所の溶出・摩耗SOAPの結果、前回に比較して銅がppmからppmに増加していたことから、銅を使用した箇所の溶出・摩耗が発生していると推定されます。亜鉛系添加剤を使用している潤滑油で銅が検出される場合、潤滑系統内でこれらの金属が亜鉛系添加剤の影響により溶出することが知られています。今回の検出は、この溶出と摩耗との双方によるものと考えられます。今後、別紙鉱油の酸化に対する金属触媒の影響に示すように濃度の増加に伴い酸化速度が速まる可能性があります。計数汚染度はNAS級と当社推奨の管理限界値以下であるものの、やや高い値でした。フィルタ表面の異物観察で鉄錆、砂等が観察されたことから、汚染度が高い要因は、摩耗と外部混入異物の影響と思われます。粘度、水分、酸価、IRの各データは、前回同様に良好でした。
報告№109-09136 報告№111-00053 | 分析№109-001160 分析№111-000165 | 111-000165 | 更油からの使用時間をもとに潤滑油の余寿命を評価したところ、潤滑油は次回定検まで使用可能と判断できました。次回定検時に更油を実施しない場合は、酸化安定度を知るための分析を実施し、余寿命を確認することを推奨します。酸化安定度はminであり、当社推奨の管理限界値のmin以上であることから、良好と判断します。
報告№107-4545 報告№107-4545 | 分析№107-02183 分析№107-02183 | 107-02183 | トライボ診断の結果、泡立ち試験を除く項目は良好でした。泡立ち試験の結果は、一般的には消泡性能が低くいと判断できる値の-ですが、新油値の-と同レベルにあったため、良好と判断します。一方、潤滑状態指数はのマイナス乗、摩耗粒子の形態観察でμm以下の小さな摩耗粒子が観察されており、濾過設備のない機器であれば正常な潤滑状態にあると判断できる状況でした。但し、潤滑油の摩耗粒子はフィルタに捕捉され、異常な摩耗状態が発生したとしても正常な潤滑状態にあると誤認してしまう可能性があります。フィルタの捕捉の影響による誤認を避けるため、今後の診断に当たっては、これまでの採油箇所に加え、フィルタの捕捉物も分析し、その結果から潤滑状態を評価することを推奨します。尚、フィルタ捕捉物の分析を実施する際には、フィルタ流量、フィルタ使用時間、主機稼働時間などの追加情報が必要です。泡立ち試験の結果、消泡性能が低いと判断できる値であるものの、新油と同レベルにありました。粘度は良好。粘度はmm/sと新油値mm/sに比較して、粘度変化率は-％で、当社推奨の管理限界値である±％以内にあり、良好と判断します。粘度は.mm/sでした。粘度は.mm/sでした。粘度指数はでした。粘度指数はでした。泡立ち試験は-でした。泡立ち試験は-と新油と同レベルにあり、消泡性能が新油と同レベルにあることが確認されました。水分は良好。水分は.ppmと当社推奨の管理限界値の以下であり、良好と判断します。全酸価は良好。全酸価はmgKOH/gと新油値mgKOH/g以内であり、良好と判断します。機器の潤滑状態精密な濾過設備がない機器であれば、潤滑状態指数は正常の範囲にあると判断します。潤滑状態指数は正常の範囲にあると判断します。異常摩耗の早期発見パラメータである潤滑状態指数がのマイナス乗と、精密な濾過設備がない機器であれば、潤滑状態指数は正常の範囲にあると判断します。
報告№109-09136 報告№111-00553 | 分析№109-001160 分析№111-002593 | 111-002593 | 軸受は継続使用可能な状態にあると判断します。前回に比較してSOAP／D－SOAPの結果で、鉄および錫濃度に大きな変化はなく、異常摩耗の早期発見パラメータであるフェログラフィーのIs値がのマイナス乗と良好でした。前回に比較して計数汚染度はNAS級からNAS級にランク増加したものの、当社推奨の管理限界値内にあり、良好でした。分析結果は良好と判断します。計数汚染度計数汚染度はNAS級と当社推奨の管理限界値のNAS級以内にあり、良好と判断します。重量汚染度は.mg/mlと当社推奨の管理限界値のmg/ml以内にあり、良好と判断します。機器の潤滑状態機器の潤滑状態は正常と判断します。SOAPSOAPの結果、摩耗により発生する錫が検出されました。D－SOAPD－SOAPの結果、摩耗により発生する鉄および錫が検出されていないことから、良好と判断します。フェログラフィー異常摩耗の早期発見パラメータであるフェログラフィーのIs値がのマイナス乗と良好の範囲にあり、潤滑状態は正常と判断します。
報告№109-09136 報告№113-00304 | 分析№109-001160 分析№113-001245 | 113-001245 | 油の劣化は確認されなかったことから継続使用可能な状態にあると判断します。但し、油中の汚染度がやや高いことから、異物が軸受軌道面に噛み込み、今後摩耗が進行することが懸念されます。軸受は継続使用可能な状態にあると判断します。但し、将来的な摩耗進行の有無を確認するためにも傾向監視を継続することが有効です。定期的な分析今後懸念される切削摩耗、疲労摩耗の進行を監視するため、定期的に分析を実施することを推奨します。はフェログラフィーおよびSOAP/D-SOAPの結果から総合的に判断した結果、継続使用は可能ですが、今後の機器の機能を確認するためにも傾向管理が有用と考えます。フェログラフィー【定量分析：Is値】Is値は異常摩耗の早期発見パラメータのつで、摩耗程度を定量化するために用います。前回に比較してIs値はの乗から乗に低下しているものの、やや高い値でした。フェログラフィー【定性分析：摩耗粒子および摩耗形態観察】分析結果から比較的多く観察された摩耗粒子は、以下の通りでした。切削粒子・異物や金属表面の微小突起による切削摩耗により発生。疲労摩耗粒子・繰返し応力を受けて発生。観察された摩耗粒子の中でも切削粒子は、将来的な摩耗の進行に繋がる可能性を示唆しているため、傾向監視が必要と思われます。摩耗形態の中でも切削摩耗は摩耗進行速度が速く、転がり軸受でこの摩耗形態が発生した場合には寿命が分の程度に低下することも知られており、切削摩耗により生じた軌道面の損傷が起点となって転がり軸受の寿命となるフレーキングに進展することから傾向監視による経過監視が必要です。切削摩耗の発生原因となる混入異物が残留している場合、この異物により切削摩耗が継続して発生する可能性があります。Iカップリング発光分光分析【SOAP／D-SOAP】検出された金属元素から発生箇所を推定すると、以下の通りでした。鉄、鉛、銅、ニッケル、錫、亜鉛・軸受等リン・添加剤カルシウム、アルミニウム、ケイ素、ナトリウム・外部混入異物前回に比較して計数汚染度はNAS級以上からNAS級にランク低下し、当社推奨の管理限界値以下であるものの、やや高い値でした。フィルタ表面の異物観察で表面が茶褐色で、金属片、鉄錆等が観察されたことから、汚染度が高い要因は、摩耗とスラッジ、そして外部混入異物の影響と思われます。前回同様に、粘度、水分、酸価、IRの各データは良好でした。
報告№108-0387 報告№109-09061 | 分析№108-02609 分析№109-000635 | 109-000635 | 、汚染度、軸受の潤滑状態を確認する。本試料油は、採油量が少なかったため計数汚染度は参考値としてお考え下さい。汚染度および軸受の潤滑状態分析の結果、計数汚染度が当社推奨の管理限界値を超えていることが分かりました。異常摩耗の早期発見パラメータであるフェログラフィーのIs値が高いの乗と高いものの、摩耗粒子の形態観察で観察された粒子は、外部から混入したと思われる鉄錆、砂、樹脂等で、ミリポアフィルタの表面観察で、鉄錆、砂、樹脂等が多く観察されていることから、Is値と汚染度が高い要因は、外部混入異物の影響と考えられます。外部混入異物は、今回の採油が対象設備の停止中に排油口から採油を実施しているため、排油口配管内部に残留していた汚染物が検出された可能性が高いと思われますが、同時に観察された摩耗粒子は、粒子濃度が高めになる箇所からの採油であるにもかかわらず、正常な潤滑状態下で発生した摩耗粒子が支配的であることから、対象設備の潤滑状態は正常な状態にあると判断します。を示す粘度、水分、全酸価、IR、RBOTの各データは良好の範囲にあることから、この油は継続使用可能と判断します。
報告№109-09136 報告№111-00303 | 分析№109-001160 分析№111-001431 | 111-001431 | 軸受および潤滑油は継続使用可能な状態にあると判断します。但し、計数汚染度が当社推奨の管理限界値に到達していたことから、以下の対策を推奨します。油中の汚染度が高いことから、観察された異物等が軸受摺動面に噛み込み摩耗が進行することが懸念されるため、可能であれば、濾過を推奨します。なお、濾過ができない場合は、あと回分析を実施し、摩耗の進行の有無を確認されることを推奨します。フェログラフィー異常摩耗の早期発見パラメータとして摩耗粒子を定量化して評価するフェログラフィーのIs値は、潤滑状態がやや厳しいの乗でした。摩耗粒子の形態で比較的多く観察された粒子は、潤滑状態が正常な場合に発生する摩耗粒子、外部から混入したと思われる鉄錆、砂等でした。これらの摩耗粒子が観察された場合、潤滑部で発生している摩耗形態は、正常なマイルド摩耗であることが分かります。Iカップリング発光分光分析供試のタービン油を分析した結果、検出された金属元素は、SOAPの結果表に示すように、鉄、鉛、亜鉛、カルシウム、アルミニウム、ナトリウムが検出されました。これらの検出された金属元素から発生箇所を推定すると鉄、鉛・軸受等亜鉛、カルシウム、アルミニウム、ナトリウム・外部混入異物であると思われます。このうち、機械部品が摩耗したと思われる元素はのグループです。計数汚染度は当社推奨の管理限界値に到達していました。フィルタ表面の異物観察で鉄錆、砂等が観察されたことから、汚染度が高い要因は、摩耗と外部混入異物の影響と思われます。
報告№109-09136 報告№111-00144 | 分析№109-001160 分析№111-000715 | 111-000715 | 潤滑油は継続使用可能な状態にあると判断します。粘度、全酸価、IR、RBOTの各データは良好でした。尚、別紙RBOTの減少傾向から油の余寿命を求めた結果、本試料は直近の更油から起算して稼働日数が年月まで使用可能であることが分かります。水分は良好でした。
報告№108-0387 報告№108-0458 | 分析№108-02609 分析№108-03141 | 108-03141 | トライボ診断により、機器軸受の潤滑状態、潤滑油の劣化状態を診断する。摩耗粒子の観察結果から観察された摩耗粒子が少なく、且つ、分析データ全般が良好であることから、現在の潤滑状態は正常な状態にあると判断します。尚、金属元素分析で軸受メタルの主成分である錫がppm検出されたため、前回と今回の分析結果を基にメタル摩耗の状態を検討しました。検討には、下式で摩耗速度を計算し、その結果から現時点における平均的な摩耗深さを求めました。その結果、摩耗の深さは軸受表面から.μmであると推定できました。y=×-x+.----ここでy:平均的な摩耗深さx:運転時間本軸受がこの摩耗速度で、摩耗の限界に到達する時間、いわゆる限界使用時間を試算すると、軸受の表面粗さをsとした場合の余寿命は約万時間になると推定され、摩耗速度が非常に小さく、良好な潤滑状態が継続しているものと判断できます。尚、を示す全酸価、IRの各データが良好であることから、油も継続使用可能と判断します。
報告№109-09136 報告№114-00190 | 分析№109-001160 分析№114-000585 | 114-000585 | 分析の結果、前回同様に、汚染状態は良好の範囲にあることから、潤滑油は継続使用可能な状態にあると判断します。尚、RBOTの値が前回に比較して増加していることから、潤滑油の余寿命を求めることは出来なかったものの、前回から今回までの間で酸化防止剤の減少はなかったものと思われます。更油日から今回までの期間がヶ月であることから、今後の運転状況に変化がなければ、少なくともこの期間は使用可能と推定されます。対象設備分析の結果、前回に比較してSOAP-T、フェログラフィーの各データに大きな変化はないことから、摩耗は安定しており、対象設備は継続使用可能な状態にあると判断します。
報告№109-09136 報告№110-00653 | 分析№109-001160 分析№110-002994 | 110-002994 | 前回に比較してSOAP／D－SOAPの結果で、鉄および錫濃度に大きな変化はなく、異常摩耗の早期発見パラメータであるフェログラフィーのIs値がのマイナス乗と良好でした。前回に比較して計数汚染度はNAS級からNAS級にランク減少し、良好でした。前回同様にIR、RBOTの各データは良好でした。潤滑油および軸受は継続使用可能な状態にあると判断します。
報告№109-09136 報告№113-00253 | 分析№109-001160 分析№113-000957 | 113-000957 | 軸受は継続使用可能な状態にあると判断します。はフェログラフィーおよびSOAP／D-SOAPの結果から総合的に判断した結果、正常な状態にあると考えられます。フェログラフィー【定量分析：Is値】Is値は異常摩耗の早期発見パラメータのつで、摩耗粒子を定量化するために用います。Is値は前回に比較してのマイナス乗からマイナス乗と良好の範囲にあり、低い値でした。フェログラフィー【定性分析：摩耗粒子および摩耗形態観察】分析結果から観察された全ての粒子量は少でした。Iカップリング発光分光分析【SOAP／D-SOAP】検出された金属元素から発生箇所を推定すると、以下の通りでした。鉄、ニッケル、亜鉛・軸受等リン・添加剤カルシウム、ケイ素、ナトリウム・外部混入異物計数汚染度は、前回に比較してNAS級からNAS級にランク低下し、重量汚染度は.mg/mlから.mg/mlに減少し、共に良好でした。
報告№106-4551 報告№106-4551 | 分析№106-01302 分析№106-01302 | 106-01302 | 今回の採油は、機器停止時間後にドレンバルブから実施しているため、油循環中の採油に比較して油中粒子が沈降して高濃度になっている部分を採油していることが考えられます。したがって、油が循環している状態で採油を実施した場合に比較して、分析データが高くなり、異常な状態と判断してしまう可能性があります。しかし、今回の採油は、採油条件が比較的悪い側になると想定されるにもかかわらず、分析データは良好となっています。採油がこのように悪い側になると予想される状況であるにもかかわらず、分析の結果は、潤滑状態が正常な状態であり、また潤滑油も継続使用可能な状態にあることが確認出来ました。これらのことは、SOAP／D-SOAPでギヤ歯面の摩耗により発生する鉄が検出されたこと異常摩耗の早期発見パラメータであるIs値がの乗と良好の範囲にあること摩耗粒子形態観察の結果、局部的な油膜切れにより発生した摩耗粒子が若干みられるものの、サイズが比較的小さいこと以上のことから判断しました。トライボ診断では、バックラッシの増加量を分析結果から計算できますので、ギヤの形式、歯形、モジュール、歯数、歯幅をお知らせ下さい。計算結果をご報告いたします。この油は継続使用可能と判断します。粘度は良好と判断します。粘度は.mm/sと管理限界値以内にあり、良好と判断します。水分は良好と判断します。水分はと管理限界値の以下にあり、良好と判断します。全酸価は良好と判断します。全酸価は.mgKOH/gと新油データの.mgKOH/gに比較して高い値を示しているものの、IRの結果で油劣化の兆候を示すカルボン酸が確認されていないことから、良好と判断します。IRは良好と判断します。IRの結果、油劣化の兆候を示すカルボン酸の吸収が確認されていないことから、継続使用可能な状態にあると考えられます。計数汚染度は良好と判断します。計数汚染度は良好と判断します。計数汚染度はNAS級と当社推奨の管理限界値のNAS級以内にあり、良好と判断します。重量汚染度はmg/mlでした。重量汚染度はmg/mlでした。機器の潤滑状態フェログラフィーの結果、異常摩耗の早期発見パラメータであるIs値がの乗と良好の範囲にあり、ギヤ歯面、転がり軸受ではマイルドな状態で摩耗が進行していることから、継続使用可能な状態にあると判断します。SOAPの結果、鉄が検出されました。SOAPの結果、摩耗により発生した鉄、油の添加剤成分であるリン、亜鉛、アルミニウムが検出されました。D－SOAPの結果、鉄が検出されました。D－SOAPの結果、摩耗により発生する鉄、油の添加剤成分であるリン、外部から混入したカルシウム、ナトリウムが検出されました。フェログラフィーの結果、ギヤ歯面、転がり軸受は継続使用可能な状態にあると判断します。フェログラフィーの結果、異常摩耗の早期発見パラメータであるIs値がの乗と良好の範囲にあり、ギヤ歯面、転がり軸受では局部的な油膜切れにより発生した摩耗粒子がみられるものの、サイズが比較的小さいことが確認されました。
報告№104-4512 | 分析№104-00463 | 104-00463 | 運転ヶ月後に分析を実施した結果、計数汚染度がNAS級と前回のNAS級に比較してランク減少しているものの、粒子数の変化に懸念される点が確認されました。それは、μm以上のレンジでは、若干減少しているのに対して、～μmレンジの粒子数が、倍に増加している点です。増加している粒子のサイズが小さく、サーボシリンダ内壁のマイルドな摩耗により発生していると思われるため、直ちに異常摩耗には進展しませんが、粒子濃度が増加してくるとバルブ類の動作障害やストレーナ目詰まりにつながるため、注意が必要です。これらのことは、前回に比較して、計数汚染度はランク減少し、SOAP／D-SOAPの鉄濃度に大きな変化がなく、異常摩耗の早期発見パラメータであるフェログラフィーのIs値が、と良好の範囲にあること以上のことから判断しました。
報告№108-5071 報告№111-00598 | 分析№108-02721 分析№111-002802 | 111-002802 | 潤滑油は継続使用可能な状態にあると判断します。但し、消泡性能が低下していることから、以下の対策を推奨します。追加分析消泡性能が低下した場合、ギヤ歯面での油膜形成に影響が出て摩耗が進展することがありますので、フェログラフィーおよびSOAP-Tを追加して摩耗により発生する油中金属濃度や潤滑状態を確認することを推奨します。泡立ち試験泡立ち試験の結果は、一般的には消泡性能が低下していると判断できる値の-でしたが、前回同様に新油値の-であるのに比較して高い値であったことから、消泡性能が低下していることが分かりました。今後の使用状況によっては油の酸化劣化が進行したり、ギヤ歯面およびベアリング軌道面で油膜切れが発生したりする場合があるため、消泡剤の添加による消泡性能の改善など何らかの対応が必要になると思われます。分析結果泡立ち試験の結果、消泡性能が低下していました。粘度粘度は.mm/sと新油値mm/sに比較して、粘度変化率は-％で、当社推奨の管理限界値である±％以内にあり、良好と判断します。泡立ち試験泡立ち試験は-と新油値に比較して高い値でした。水分はppmと当社推奨の管理限界値の以下であり、良好と判断します。全酸価全酸価は.mgKOH/gと新油値.mgKOH/gに比較して高いものの、IRの結果で油劣化の兆候を示すカルボン酸の吸収が確認されていないことから、良好と判断します。
報告№102-4040 | 分析№102-01883 | 102-01883 | 分析の結果、ボールネジに疲労摩耗が発生していることが確認されました。それはSOAP／D－SOAPでボールネジの主成分の鉄は、SOAPでppm、D－SOAPでppmと非常に多く検出され、フェログラフィーの結果、異常摩耗の早期発見パラメータである、Is値がの乗と高く、摩耗粒子形態観察の結果、ボールネジの疲労により発生するチャンク、摩擦熱が高い場合に発生する黒錆が多く見られたこれらのことから判断できました。尚、を示す、粘度、水分、全酸価、IR、RBOTの各データは良好でした。
報告№105-0249 | 分析№105-01652 | 105-01652 | 粘度がmm/sと新油のmm/sに比較して、粘度変化率は+％で、処置領域にありました。現在、ISOVGからISOVGに移行しているため異常ではなく、本試料油は継続使用可能と判断します。
報告№109-09447 報告№113-00534 | 分析№109-002790 分析№113-002286 | 113-002286 | 目的、汚染状態、摩耗状態を確認する。評価潤滑油および軸受は継続使用可能な状態にあると判断します。最適な採油方法本試料油は、機器停止中に油面計から採油されているため、別紙油中粒子の沈降の影響に示すように、油中粒子などの固形物は沈降の影響を受けて分析データが低濃度に出ていると推定されます。正確なデータによる診断を行うためにも、今後の採油は、極力運転中もしくは停止直後の油槽中層部から実施されることを推奨します。分析結果前回同様、粘度、酸価の各データは良好です。前回同様、水分、計数汚染度の各データは良好です。異常摩耗の早期発見のパラメータであるIs値は、前回の-レベルから変化はなく、正常でした。また、観察された粒子は極少量だったことから、は良好と判断します。
報告№101-6029 | 分析№101-00243 | 101-00243 | 起動や停止時の周速の遅い時に油膜が切れ、スラストメタルとスラストランナーの接触が発生しているものと考えられます。定期点検後、主機停止時にスラストメタル温度が一旦上がり、下がる現象が見られるようになったため、その原因について、油の分析結果から検討することを目的としました。分析の結果、号機同様に、フェログラフィーを除く項目は良好でした。フェログラフィーの摩耗粒子形態観察の結果、フレッティングにより発生した赤錆が多く見られ、且つ、D－SOAPでメタルの主成分である錫が検出されていることから、フレッティングにより、油膜が切れやすくなっていると考えられます。又、起動や停止時の周速の遅い時に油膜が切れ、スラストメタルとスラストランナーの接触が発生しているものと考えられます。現段階では、号とほぼ同程度の摩耗状況にあると思われますが、D－SOAPの結果、鉄濃度がと号のに比較して高く、且つ、メタルの主成分である錫がと号のに比較して僅かに高いことから、フレッティングの発生量、メタルの摩耗量、共に、号の方が多いことが判りました。このことから、号、号、同程度の摩耗状況であるにもかかわらず、温度が一旦上がり、下がる現象がみられたり、みられなかったりするのは、フレッティングの発生量の多少によるものと考えられました。対策として、微振動が発生する可能性のある箇所、例えば、スラストランナーの支持部やスラストメタルの支持部等の再確認を実施されることを推奨します。尚、別添資料金属摩耗粉の平衡速度から計算する採油周期に示す通り、運転時間時間後には採油を実施できますので、時間経過後、直ちに分析を実施し、摩耗の進行状況を確認されることを推奨します。
報告№109-09136 報告№112-00571 | 分析№109-001160 分析№112-002357 | 112-002357 | 本試料油は、停止中のドレン弁から採油されていますが、油中の粒子は停止中に油槽底部に沈降するため、試料油は汚染度が高濃度になります。今回の汚染度は、NAS級となっていますが、これは、停止中に沈降した粒子の影響によるものと思われます。ドレンから採取したにもかかわらず、粒子はμm未満が多く、潤滑状態が厳しくなった場合に発生する大型の粒子サイズが比較的少ないことから、潤滑状態は良好と思われますが、念のため停止直後の試料により再分析して汚染状態を把握することを推奨します。定期的な分析今後懸念される摩耗の進行を監視するため、定期的に分析を実施することを推奨します。最適な採油方法本試料油は、機器停止中にドレン弁から採油されているため、分析データが高濃度に出ていると推定されます。正確なデータによる診断を行うためにも、今後の採油は、極力運転中もしくは停止直後の油槽中層部から実施されることを推奨します。はフェログラフィーおよびSOAP／D-SOAPの結果から総合的に判断した結果、正常な状態にあると考えられます。フェログラフィー【定量分析：Is値】Is値は異常摩耗の早期発見パラメータのつで、摩耗粒子を定量化するために用います。Is値は前回に比較してのマイナス乗からマイナス乗と良好の範囲にあり、低い値でした。フェログラフィー【定性分析：摩耗粒子および摩耗形態観察】分析結果から比較的多く観察された粒子は、以下の通りでした。正常な摩耗粒子・潤滑状態が正常なマイルド摩耗により発生。Iカップリング発光分光分析【SOAP／D-SOAP】検出された金属元素から発生箇所を推定すると、以下の通りでした。ケイ素、ナトリウム・外部混入異物計数汚染度は、前回に比較してNAS級からNAS級にランク上昇し、当社推奨の管理限界値に到達していました。SOAPの結果でケイ素がからppmに僅かに増加していることから、汚染度が増加した要因は、外部混入異物の影響と思われます。粘度、水分、全酸価、RBOT、IRの各データは、前回同様に良好でした。尚、RBOTは、新油値に比較して変化はなく減少傾向は確認されませんでした。このことから、酸化防止剤の消耗は確認されず、この油は継続使用可能な状態にあると判断できました。
報告№109-09136 報告№112-00694 | 分析№109-001160 分析№112-003226 | 112-003226_date130612 | 油の劣化は確認されず、汚染度も良好な範囲にあることから、継続使用可能な状態にあると判断します。軸受は継続使用可能な状態にあると判断します。但し、将来的な摩耗進行の有無を確認するためにも傾向監視を継続することが有効です。定期的な分析今後懸念される凝着摩耗の進行を監視するため、定期的に分析を実施することを推奨します。軸受の摩耗状態フェログラフィーおよびSOAP/D-SOAPのデータから総合的に解析した結果、軸受は健全であり、継続使用可能と評価できますが、引続き軸受の機能が保持されていることを確認するためにも、潤滑油診断による傾向管理が有用と考えます。フェログラフィー【定量分析：Is値】Is値は異常摩耗の早期発見パラメータのつで、摩耗程度を定量化するために用います。今回のIs値はの乗と低い値でした。フェログラフィー【定性分析：摩耗粒子および摩耗形態観察】分析結果から比較的多く観察された摩耗粒子は、以下の通りでした。シビア粒子・潤滑状態がやや厳しい凝着摩耗により発生。金属潤滑部が局部的に油膜切れを起していると考えられます。観察された摩耗粒子の中でもシビア粒子は、将来的な摩耗の進行に繋がる可能性を示唆しているため、傾向監視が必要と思われます。シビア粒子は、凝着摩耗に分類されます。この摩耗粒子は、軌道面で凝着、破断を繰り返し、この過程で生じる移着粒子が成長して摩耗粒子となります。そのため、軌道面では局部的に油膜切れが発生していることを示しています。この状態が継続した場合、摩耗粒子のサイズは徐々に大型化していき、最終的には軸受の損傷に至る場合があります。Iカップリング発光分光分析【SOAP／D-SOAP】検出された金属元素から発生箇所を推定すると、以下の通りでした。鉄・軸受等カルシウム、ナトリウム・外部混入異物計数汚染度、重量汚染度は共に良好でした。粘度、水分、酸価、IR、RBOTの各データは良好でした。尚、別紙RBOTの減少傾向から油の余寿命を求めた結果、本試料は直近の更油から起算して稼働日数が年月まで使用可能であることが分かりました。但し、求められた余寿命は、更油から回分のみの分析データのみで計算されており、正確性に欠ける可能性があります。定期的な分析によりデータ数を増やし、減少傾向を確認することを推奨します。
報告№109-09249 報告№111-00550 | 分析№109-001747 分析№111-002529 | 111-002529 | 潤滑油および軸受は継続使用可能な状態であると判断します。但し、酸化安定度が低下し、異種油の混入および油名が違う可能性があり、今後も摩耗の進行を傾向監視するため、以下の対策を推奨します。更油酸化安定度の結果は当社推奨の管理限界値以上にありますが、酸化防止剤の減少が確認されました。本試料油の使用期間がヶ月であった場合、次回定検までに更油が必要な状態になると推定されますので、更油を推奨します。定期的な分析凝着摩耗の進行を監視するため、定期的に分析を実施し、摩耗の進行状況を確認することを推奨します。異種油の混入および油名の再確認有機物・有機化合物の結果、新油と異なるピークが確認されたことから、異種油の混入の有無および油名の再確認を推奨します。フェログラフィー異常摩耗の早期発見パラメータとして摩耗粒子を定量化して評価するフェログラフィーのIs値は、潤滑状態がやや厳しいの乗でした。摩耗粒子の形態で比較的多く観察された粒子は、潤滑状態が正常な場合に発生する摩耗粒子金属潤滑部が局部的に油膜切れを起して発生するシビア粒子局部的に高圧・高温となる場合に発生するフリクションポリマ外部から混入したと思われる樹脂等でした。これらの摩耗粒子が観察された場合、潤滑部で発生している摩耗形態は、正常なマイルド摩耗潤滑状態がやや厳しい凝着摩耗であり、そして局部的ではあるものの高圧・高温の箇所が発生していることも分かります。フリクションポリマは、潤滑油が摺動面や軌道面に押し込められ高圧状態になると同時に、圧縮熱により高温状態になった結果、基油自身が重合反応を起こし生成することが知られています。そのため、高圧高温状態の解消がなされなければ、潤滑油の劣化が進行し、粘度上昇に因る潤滑異常に進展する場合があります。Iカップリング発光分光分析供試の潤滑油を分析した結果、検出された金属元素は、油中金属元素の結果表に示すように、鉄、鉛、錫、銅、亜鉛、カルシウム、バリウム、ケイ素、ナトリウムでした。検出されたこれらの金属元素から発生箇所を推定すると鉄、鉛、銅、錫、亜鉛・軸受等カルシウム、バリウム、ケイ素、ナトリウム・外部混入異物であると思われます。このうち、機械部品が摩耗したと思われる元素はのグループです。ケイ素の検出金属濃度でケイ素がppm検出されました。一般に、潤滑油中からケイ素が検出された場合の原因として、シリコン油或いは、シリコン系の添加剤が検出されるフェログラフィーおよびフィルタ表面の異物観察で砂が多く観察されて検出されるシリコングリースをシール部に塗布している場合、このシリコングリースが潤滑油に混入して検出されるなどが挙げられますが、今回検出が比較的高濃度であることからの可能性が考えられます。については、分析結果では確認することが出来ませんので、これに関する情報があれば提供をお願いします。水分、汚染粒子数、汚染度物重量の各データは良好でした。酸化安定度酸化安定度の結果、minと新油値のminに比較して酸化防止剤の残存量が.％でした。継続使用した場合、酸化防止剤が減少して、基油の劣化に進展することが懸念されます。有機物・有機化合物有機物・有機化合物の結果、新油と異なるピークが確認されたことから、異種油が混入したか、或いは、油名が違う可能性が考えられます。今回の分析結果だけでは異種油の特定は出来ませんが、現状では異種油等の混入が原因となる油の劣化は確認されていませんので、早急な対策を行う必要はないと思われます。分析結果特性低下特性低下に係るパラメータの分析結果は、酸化安定度が低下し、IRチャートの結果から新油との相違点が確認されたことから異種油の混入、或いは、油名が違う可能性が考えられました。粘度粘度はmm/sと新油値mm/sに対する粘度変化率は-.％で、当社推奨の管理限界値である±％以内にあり、良好と判断します。全酸価添加油の全酸価は、油メーカによって初期値が違うため統一した管理基準を設定するのが困難であることから、当社では管理限界値を設定しておらず、新油分析値との比較及び他の分析項目の結果より全酸価の状態判断を行います。その結果、全酸価はと新油値.mgKOH/gに比較して若干高くなっていますが、IRチャートに示すように劣化の兆候として現れるカルボン酸などの有機物・有機化合物の発生が確認されていないことから、良好と判断します。酸化安定度酸化安定度はminであり、当社推奨の管理限界値のmin以上であることから良好と判断します。有機物・有機化合物有機物・有機化合物は、IRチャートによる新油分析値との比較の結果、cm-付近に劣化の兆候を示すカルボン酸の吸収が確認されていないことから、良好と判断します。但し、別紙IR吸収パターンの相違から分かるように、新油と異なる有機物・有機化合物の存在が確認されました。色相はL.であり、新油値のL.に比較して変化はないことから、良好と判断します。汚染に係るパラメータの分析結果は良好と判断します。水分はppmであり、当社推奨の管理限界値の以下であることから良好と判断します。汚染粒子数はNAS級であり、当社推奨の管理限界値のNAS級以内であることから良好と判断します。汚染度物重量はmg/mlであり、当社推奨の管理限界値のmg/ml以内であることから良好と判断します。摩耗フェログラフィーによる摩耗粒子の観察の結果、潤滑状態が正常な場合に発生する摩耗粒子、金属潤滑部が局部的に油膜切れを起して発生するシビア粒子、局部的に高圧・高温となる場合に発生するフリクションポリマ、外部から混入したと思われる樹脂等が比較的多く観察されました。異常摩耗の早期発見パラメータであるフェログラフィーのIs値がの乗とやや高く、摩耗粒子の形態観察の結果、潤滑状態が正常な場合に発生する摩耗粒子、金属潤滑部が局部的に油膜切れを起して発生するシビア粒子、局部的に高圧・高温となる場合に発生するフリクションポリマ、外部から混入したと思われる樹脂等が比較的多く観察されました。金属濃度SOAP法により金属濃度を測定した結果、潤滑箇所で発生する金属接触によって検出される鉛がppm、銅がppm、亜鉛がppm、外部から混入したと思われるバリウムがppm、ケイ素がppm検出されました。金属濃度酸溶解法により金属濃度を測定した結果、潤滑箇所で発生する金属接触によって検出される鉄が、鉛が、銅が、錫が、亜鉛が、外部から混入したと思われるカルシウムが、ナトリウムがと僅かに検出されましたが良好と判断します。
報告№102-6108 | 分析№102-01957 | 102-01957 | 濾過前の試料油を分析した結果、フェログラフィーを除く項目は良好でした。フェログラフィーの結果、摩耗過酷度を示すIs値は.と非常に良好の範囲にあるものの、摩耗粒子形態観察の結果、摩擦熱が高い場合に発生する球状粒子、外部から混入した砂がやや多く見られました。球状粒子は、異常の兆候を示す形態のパラメータで、この摩耗粒子が発生する原因は、一般に、溶接工事、溶接作業などによる溶接スパッタの混入、電食による発生、厳しい金属接触による摩耗、が考えられます。発生原因が、の溶接スパッタの混入であれば、今後増加しないと思われますが、が考えられる場合は、原因を取り除かなければ球状粒子は増加すると考えられますので、ヶ月以内に再度分析を実施し、この球状粒子の増加の有無を確認されることを推奨します。尚、貴社において、過去に同様な事例が軸受損傷に繋がった例があるので、念のため、主機の起動時、停止時の温度チャートから軸受温度が微妙に変化しているか、いないかの確認をされるよう推奨します。
報告№107-0477 報告№107-0477 | 分析№107-02734 分析№107-02734 | 107-02734 | 分析の結果、SOAPで錫がppm検出されました。電動機のすべり軸受の材質は不明ですが、仮にWJを使用していた場合、この軸受が摩耗したものと考えられます。油量及び軸受サイズから平均的な摩耗深さを計算した結果、.μmと軽微であることが確認されました。但し、今後更に摩耗が進行する場合があるため、ヶ月後に再度分析を実施し、摩耗の進行状況を確認することを推奨します。一方、前回と同様にSOAPで銅がppm検出されました。銅を使用した部分の溶出が発生していると考えられますが、この溶出は亜鉛系添加剤成分の亜鉛と銅が反応し、溶出することが知られています。銅濃度は別紙鉱油の酸化に対する金属触媒の影響に示すように銅濃度が増加すると酸化速度が速まりますので、酸化劣化の進行状況を油分析により監視されることを推奨します。尚、次回分析時には軸受の材質の確認をお願いいたします。は良好と判断します。計数汚染度は良好と判断します。計数汚染度はNAS級と当社推奨の管理限界値のNAS級以内にあり、良好と判断します。重量汚染度は良好と判断します。重量汚染度は.mg/mlと当社推奨の管理限界値のmg/ml以内にあり、良好と判断します。機器の潤滑状態SOAPの結果、錫、銅が検出されました。SOAPの結果、錫および銅が検出されました。SOAPの結果、錫、油の添加剤成分であるリン、亜鉛が検出されました。一方、銅が検出されました。銅を使用した部分の溶出が発生していると考えられます。この溶出は亜鉛系添加剤成分の亜鉛と銅が反応し、溶出することが知られています。銅濃度は別紙鉱油の酸化に対する金属触媒の影響に示すように銅濃度が増加すると酸化速度が速まりますので、酸化劣化の進行状況をを全酸価の変化で監視されることを推奨します。D－SOAPは良好と判断します。D－SOAPの結果、摩耗により発生する鉄が検出されていないことから良好と判断します。フェログラフィーの結果は良好です。フェログラフィーの結果、異常摩耗の早期発見パラメータであるIs値がのマイナス乗と良好の範囲にあることから、潤滑状態は正常と判断します。
報告№107-0256 報告№107-0256 | 分析№107-01390 分析№107-01390 | 107-01390 | 分析の結果、転がり軸受の寿命の指標となるフレーキングが発生していないことから、継続使用可能と判断します。但し、フレッティングにより発生した赤錆、局部的に高圧・高温となる場合に発生するフリクションポリマが多く観察されました。今後、更に摩耗が進行し、転がり軸受の寿命の指標とされるフレーキングに進展することと油劣化の進行が懸念されるため、ヶ月後に再度分析を実施し、摩耗の進行状況及び油の劣化状況を確認されることを推奨します。これらのことは、異常摩耗の早期発見パラメータであるフェログラフィーのIs値がと良好の範囲にあるものの、摩耗粒子形態観察の結果、微振動により発生した赤錆、局部的に高圧・高温となる場合に発生するフリクションポリマが多く観察されたこと以上のことから判断しました。計数汚染度は良好です。計数汚染度は良好です。計数汚染度はNAS級と当社推奨の管理限界値のNAS級以内にあり、良好と判断します。重量汚染度はmg/mlでした。重量汚染度はmg/mlでした。機器の潤滑状態フェログラフィーの結果、微振動により発生した赤錆、局部的に高圧・高温となる場合に発生するフリクションポリマが多く観察されました。SOAPの結果、鉄および銅が検出されました。SOAPの結果、摩耗により発生した鉄および銅が検出されました。又、油の添加剤成分であるリン、亜鉛が検出されました。D－SOAPの結果、鉄および銅が検出されました。D－SOAPの結果、摩耗により発生する鉄および銅が検出されました。フェログラフィーの結果、フレッティングにより発生した赤錆、局部的に高圧・高温となる場合に発生するフリクションポリマが多く観察されました。異常摩耗の早期発見パラメータであるフェログラフィーのIs値がと良好の範囲にあるものの、摩耗粒子形態観察の結果、微振動により発生した赤錆、局部的に高圧・高温となる場合に発生するフリクションポリマが多く観察されました。
報告№108-5071 報告№110-00682 | 分析№108-02721 分析№110-003174 | 110-003174 | 潤滑油は継続続使用可能な状態にあると判断します。分析結果は良好と判断します。粘度粘度は.mm/sと新油値.mm/sに比較して、粘度変化率は-％で、当社推奨の管理限界値である±％以内にあり、良好と判断します。水分は.ppmと当社推奨の管理限界値の以下にあり、良好と判断します。全酸価全酸価はmgKOH/gと新油値mgKOH/gに比較して高いものの、IRの結果で油劣化の兆候を示すカルボン酸の吸収が確認されていないことから、良好と判断します。
報告№109-09136 報告№111-00727 | 分析№109-001160 分析№111-003698 | 111-003698 | 対象設備は継続使用可能な状態にあると判断します。但し、SOAP-Tによる分析の結果で、軸受の摩耗を促進するカルシウム濃度が比較的高く検出され、更に潤滑油は水分濃度が高い値となっていました。弊社の研究結果によれば、SOAP-Tで高濃度に検出された場合、メタル材質より若干硬いカルシウムの影響により軸受メタルの摩耗は加速的に進行するため、更油、或いは潤滑油の濾過が必要となります。そのため以下の対策を推奨します。更油ディーゼルエンジン中にSOAP-Tでカルシウムが検出された場合、そのカルシウムは硫酸カルシウムになっていることが知られています。このカルシウムは、いわゆる石膏であり、軸受の軟質金属に食い込んだり、埋め込まれたりして潤滑中に相手材を切削し、結果として軸受寿命が短くなることが弊社の研究結果から判明しています。本試料油は、このカルシウム濃度が比較的高いため軸受メタルの摩耗が促進する可能性が極めて高いことから、可能であれば更油を推奨します。さらに水分の影響により金属表面で腐食摩耗が発生し、発生した鉄錆等の粒子が潤滑部に噛み込み摩耗が進行することがありますので、更油を推奨します。次回点検でオイルリングの点検燃焼ガス中の硫黄分と添加剤が反応して生成したカルシウム化合物が若干高い濃度を示していました。これは、オイルリングの摩耗により燃焼ガスのシール性が低下したためと推定されることから、次回点検ではオイルリングの摩耗状態の点検を推奨します。定期的な分析摩耗の進行が懸念されるため、今後は定期的に分析を実施し、摩耗の進行状況を確認することを推奨します。新油との比較による評価を示す粘度、塩基価のデータは新油データを基準として評価しています。今回は当社に新油データがなかったためカタログ値で判断しましたが、今後評価する場合は、充填用に新油を同時に分析することをご検討下さい。フェログラフィーIs値は異常摩耗の早期発見パラメータのつで、摩耗粒子を定量化するために用います。今回のIs値はの乗であり、潤滑状態は厳しいと判断できます。摩耗粒子の形態で比較的多く観察された粒子は、潤滑状態が正常な場合に発生する摩耗粒子でした。これらの摩耗粒子が観察された場合、潤滑部で発生している摩耗形態は、正常なマイルド摩耗であることが分かります。Iカップリング発光分光分析供試の潤滑油を分析した結果、検出された金属元素は、SOAP-Tの結果表に示すように、鉄、銅、ニッケル、リン、亜鉛、カルシウム、バリウム、アルミニウム、ナトリウム、マグネシウムでした。検出されたこれらの金属元素から発生箇所を推定すると鉄、銅・エンジン部品ニッケル、リン、亜鉛、カルシウム・オイル添加剤バリウム、アルミニウム、ナトリウム、マグネシウム・外部混入異物であると思われます。このうち、機械部品が摩耗したと思われる元素はのグループです。銅を使用した箇所の摩耗・溶出SOAP-Tで銅がppm検出されました。銅の影響については、別紙鉛および銅を使用した箇所の摩耗・溶出を御覧ください。カルシウムなどの析出SOAP-Tでカルシウムがppm検出されました。この影響については、別紙カルシウムなどの析出をご覧ください。計数汚染度計数汚染度はNAS級以上と汚染されていました。フィルタ表面の異物観察で金属片、鉄錆、砂等が観察されたことから、汚染度が高い要因は、摩耗と外部混入異物の影響と思われます。粒度分布粒度分布は.～.μmの範囲にあり、.μmにピークが確認されました。μm以下の粒子が多いことから、燃焼して発生したすす等が油中粒子の主成分であることが推測できます。水分はppmと当社推奨の管理限界値を超えていました。今後、水分の影響でエンジン内部に錆が発生し、その影響で摩耗が発生する懸念があります。
報告№109-09136 報告№111-00555 | 分析№109-001160 分析№111-002604 | 111-002604 | 潤滑油および軸受は継続使用可能な状態にあると判断します。前回に比較してSOAP／D－SOAPの結果で、鉄および錫濃度に変化はなく、異常摩耗の早期発見パラメータであるフェログラフィーのIs値がのマイナス乗と良好でした。前回に比較して計数汚染度はNAS級からNAS級にランク増加しているものの、管理限界値内にあり、良好でした。前回同様に粘度、水分、全酸価、IR、RBOTの各データは良好でした。尚、RBOTが前回に比較してmin増加しています。RBOTが増加した理由は、更油や補給などが考えられますが、これらのことを実施していないことから、原因は分かりませんでした。但し、今回の分析結果で、全酸価および粘度の各データに大きな変化はなく、異種油の混入などは確認されていないため、本試料油は継続使用可能な状態にあります。今後は、今回のRBOT値を基に潤滑油の寿命を評価します。
|  | 114-000494 | 分析の結果、粘度はmm/sと新油値のmm/sに比較して粘度変化率が+％となっており、当社推奨の管理限界値である±％を超えています。今後、粘度の上昇に伴い、粘性抵抗が増大して油温が上昇することにより劣化が進行する可能性があります。さらに、水分はppmと当社推奨の管理限界値を超えています。今後、水分の影響で機関内に錆が発生し、その影響で摩耗が発生する懸念があります。対象設備は継続使用可能な状態にあると判断します。但し、異常摩耗の早期発見パラメータであるフェログラフィーのIs値がとやや高く、摩耗粒子の形態観察で局部的に高圧・高温となる場合に発生するフリクションポリマが比較的多く観察されています。また、SOAPの結果、鉄が前回同様に比較的高い値です。ピストンリングやシリンダライナ摺動面の摩耗と推定されます。潤滑部では高圧・高温の部分が発生しており、さらに油劣化および摩耗が進行する可能性があるため、以下の対策を推奨します。継続分析粘度は、一端上昇し始めると劇的に上昇することもあるため、今後は比較的短い周期で傾向監視を実施することが大切です。継続的な分析を推奨します。粘度の上昇要因は、別紙エンジンオイルの粘度上昇メカニズムをご覧ください。水分濃度の調整発錆予防のため、遠心分離機による水分除去や部分更油による水分濃度の相対的低下を推奨します。摩耗進行の監視クランクメタル、ピストンリングなどの摩耗の進行を監視するために、定期的に分析を実施し、進行状況を確認されることを推奨します。
報告№109-09136 報告№112-00660 | 分析№109-001160 分析№112-003050 | 112-003050_date130313 | 潤滑油の劣化は確認されず、汚染度は良好な範囲にあることから、継続使用可能な状態にあると判断します。軸受潤滑部の油膜が破断して発生する凝着摩耗が見られました。通常、継続運転している設備は、運転開始直後に金属同士がなじむ過程があり、その後正常な油膜が形成されて、問題がなければ安定期に入ります。設備の稼働率が低い場合など、停止期間が長いと潤滑油膜は殆どなくなり、再稼動する際に油膜切れを起こしやすい状態になります。今回観察された摩耗粒子は、このような状況で発生したと推定されます。しかし、これらは極微小領域に限られることから、摩耗は正常と判断できます。以上より、軸受は継続使用可能な状態にあると判断します。定期的な分析および分析周期の検討定期的に分析を実施することにより、データの微小な変化から異常の兆候を早期に発見することが可能となります。今後、寿命予測を行うには、今回データを含め少なくとも回の分析データが必要となります。当該機は、年間稼働率が低いことから、採油の機会を検討するのは難しいところがありますが、あと最低でも回分析を実施し、寿命予測を行うと共に分析周期を検討することを推奨します。軸受の摩耗状態フェログラフィーおよびSOAP-Tのデータから総合的に解析した結果、軸受は健全であり、継続使用可能と評価できますが、引続き軸受の機能が保持されていることを確認するためにも、潤滑油診断による傾向管理が有用と考えます。フェログラフィー【定量分析：Is値】Is値は異常摩耗の早期発見パラメータのつで、摩耗程度を定量化するために用います。今回のIs値はの乗とやや高い値でした。フェログラフィー【定性分析：摩耗粒子および摩耗形態観察】分析結果から比較的多く観察された摩耗粒子は、以下の通りでした。正常な摩耗粒子・潤滑状態が正常なマイルド摩耗により発生。シビア粒子・潤滑状態がやや厳しい凝着摩耗により発生。金属潤滑部が局部的に油膜切れを起していると考えられます。フリクションポリマ・局部的に高圧・高温となる場合に発生。観察された摩耗粒子の中でもシビア粒子は、将来的な摩耗の進行に繋がる可能性を示唆しているため、傾向監視が必要と思われます。シビア粒子は、凝着摩耗に分類されます。この摩耗粒子は、摺動面で凝着、破断を繰り返し、この過程で生じる移着粒子が成長して摩耗粒子となります。そのため、摺動面では局部的に油膜切れが発生していることを示しています。この状態が継続した場合、摩耗粒子のサイズは徐々に大型化していき、最終的に軸受の損傷に至る場合があります。Iカップリング発光分光分析【SOAP-T】検出された金属元素から発生箇所を推定すると、以下の通りでした。鉄、銅、アンチモン、錫、亜鉛・軸受等カルシウム、ナトリウム・外部混入異物軸受の摩耗SOAP-Tで錫がppm検出されたことから、軸受の摩耗が発生していると推定されました。分析結果から軸受メタルの摩耗深さをSOAP-Tの結果で得られている錫濃度と油量Lから計算しました。当社の経験からメタル面積の約分の程度が摩耗したと仮定しました。当社の知見、および今回検出された錫濃度等の情報から軸受の摩耗深さを計算した結果、軸受表面の平均的な摩耗深さはμmとなり、メタルの表面粗さを軸受表面の一般的な粗さであるμmと仮定すると、表面粗さの約％程度摩耗していると推定されます。現状は、継続使用可能な状態にあるものの、さらに摩耗が進行することが懸念されます。は良好と判断します。計数汚染度計数汚染度は、NAS級と当社推奨の管理限界値NAS級以下であり、良好と判断します。重量汚染度は、mg/mlと当社推奨の管理限界値mg/ml以下であり、良好と判断します。光学顕微鏡写真供試油を濾過したフィルタ表面上の夾雑物を光学顕微鏡で観察した結果、金属片、鉄錆、砂等が観察されました。は良好と判断します。粘度新油に対する粘度変化率は-.％でした。これは、当社推奨の管理限界値である±％以内であり、良好と判断します。水分は、ppmと当社推奨の管理限界値の以下であり、良好と判断します。酸価は、.mgKOH/gと新油値.mgKOH/gに比較して高いものの、IRで油劣化の兆候を示すカルボン酸の吸収ピークが確認されていないことから、良好と判断します。IRIRチャートの結果、新油と使用油のスペクトルパターンはほぼ一致し、また、油劣化の兆候を示すカルボン酸の吸収ピークが確認されていないことから、良好と判断します。
報告№106-0025 報告№106-0018 | 分析№106-00118 分析№106-00071 | 106-00071 | 分析の結果、計数汚染度が当社推奨の管理限界値に到達し、重量汚染度が当社推奨の管理限界値を超えていました。摩耗粒子形態観察の結果、外部から混入した鉄錆、砂が多く観察されたことから、汚染度が高い原因は、摩耗と外部から混入した異物の影響と考えられました。今後、これらの摩耗粒子及び異物が軸受摺動面に噛み込み摩耗が進行することが懸念されるため、濾過を実施されることを推奨します。また、更油の際にも念のため濾過を実施されることを併せて推奨します。これらのことは、計数汚染度がNAS級と当社推奨の管理限界値に到達し、重量汚染度がmg/mlと当社推奨の管理限界値を超えていたこと異常摩耗の早期発見パラメータであるフェログラフィーのIs値がの乗とやや高く、摩耗粒子形態観察の結果、金属接触が厳しい場合に発生するシビア粒子、外部から混入した鉄錆、砂が観察されたことフィルタ写真で外部から混入した鉄錆、砂が観察されたこと以上のことから判断しました。尚、採油前の排油量がドレン配管分であり不足していた可能性も考えられます。今後の採油はドレン配管分の油量の～倍程度行って、採油を実施されることを推奨します。
報告№109-09136 報告№111-00730 | 分析№109-001160 分析№111-003728 | 111-003728 | 潤滑油および軸受は継続使用可能な状態にあると判断します。但し、今後も摩耗の進行を傾向監視するため、以下の対策を推奨します。定期的な分析疲労摩耗の進行を監視するため、定期的に分析を実施し、摩耗の進行状況を確認することを推奨します。再分析の時期を理論的に求めたところ、最短で約時間となります。この時間は、油中汚染物が均一になるために必要とする時間であり、この時間を経過すれば、油が入れ替わっていても再分析の結果から状態の傾向を確認することが可能となります。そのため、試運転などで数時間の運転が可能であれば、より的確に状況が確認できますので再分析を推奨します。油槽内の清掃潤滑油が汚染されていることから、油槽内は汚染されていると思われます。更油をする際には、油槽内を清掃し、更油する新油もNAS級程度の清浄な潤滑油を更油することを推奨します。シリコン系のグリースや添加剤の確認シリコン系の添加剤やグリースを使用している箇所があるかについてご確認下さい。フェログラフィー異常摩耗の早期発見パラメータとして摩耗粒子を定量化して評価するフェログラフィーのIs値は、潤滑状態が厳しいの乗でした。摩耗粒子の形態で比較的多く観察された粒子は、潤滑状態が正常な場合に発生する摩耗粒子繰返し応力を受けて発生する疲労摩耗粒子局部的に高圧・高温となる場合に発生するフリクションポリマでした。これらの摩耗粒子が観察された場合、潤滑部で発生している摩耗形態は、正常なマイルド摩耗疲労による疲労摩耗であり、そして局部的ではあるものの高圧・高温の箇所が発生していることも分かります。フリクションポリマは、潤滑油が軌道面に押し込められ高圧状態になると同時に、圧縮熱により高温状態になった結果、基油自身が重合反応を起こし生成することが知られています。そのため、高圧高温状態の解消がなされなければ、潤滑油の劣化が進行し、粘度上昇に因る潤滑異常に進展する場合があります。Iカップリング発光分光分析供試の潤滑油を分析した結果、検出された金属元素は、SOAPの結果表に示すように、鉄、鉛、銅、錫、亜鉛、カルシウム、バリウム、ケイ素、ナトリウム、アルミニウムが検出されました。これらの検出された金属元素から発生箇所を推定すると鉄、鉛、銅、錫、亜鉛・軸受等カルシウム、バリウム、ケイ素、ナトリウム、アルミニウム・外部混入異物であると思われます。このうち、機械部品が摩耗したと思われる元素はのグループです。SOAP／D－SOAPで銅が比較的高い値でした。銅を使用した箇所は、転がり軸受では保持器が考えられますが、型番から保持器ではないことから、オイルリングなどが考えられます。オイルリングであった場合、摩耗が進行するにつれて、オイルリングが円滑に回転し難い状況が発生します。その結果、潤滑油のかき揚げ量が減少し、軸受軌道面で油膜切れを引き起こす可能性があります。ケイ素の検出SOAPでケイ素がppm検出されました。一般に、潤滑油中からケイ素が検出された場合の原因として、シリコン油或いは、シリコン系の添加剤が検出されるフェログラフィーおよびフィルタ表面の異物観察で砂が多く観察されて検出されるシリコングリースをシール部に塗布している場合、このシリコングリースが滑油に混入して検出されるなどが挙げられますが、今回検出が比較的高濃度であることからの可能性が考えられます。については、分析結果では確認することが出来ませんので、これに関する情報があれば提供をお願いします。計数汚染度は当社推奨の管理限界値を超えていました。フィルタ表面の異物観察で銅合金、鉄錆等が観察されたことから、汚染度が高い要因は、摩耗と外部混入異物の影響と思われます。粘度、全酸価、IR、RBOTの各データは良好でした。尚、RBOTは、新油値に比較して大きな値であり減少傾向は確認されませんでした。このことから、酸化防止剤の消耗は確認されず、この油は継続使用可能な状態にあると判断できました。
報告№109-09014 報告№109-09014 | 分析№109-000358 分析№109-000367 | 109-000367 | グリースの物理的性状、汚染度、軸受の潤滑状態を確認する。グリースの物理的性状グリースの物理的性状を示すちょう度を除く項目は良好でした。ちょう度が当社推奨の管理下限値を超え、新グリースのに比較して低下しになっており、グリースが硬化していることが分かりました。硬化したグリースは、油分の流動性が低下し、ギヤ歯面での良好な油膜保持に影響がでる可能性があるため、グリースを交換されることを推奨します。ギヤの潤滑状態D－SOAPで鉄が検出されたものの、ギヤ歯面から発生した摩耗粒子が観察されなかったことから、ギヤは継続使用可能と判断します。尚、報告書の管理表中に示しているSOAP／D-SOAPは、グリース潤滑の場合、摩耗粒子が均一に分散していないため、測定値が大きく変動することがありますので参考値としてお考え下さい。
報告№109-09108 報告№113-00307 | 分析№109-01022 分析№113-001251 | 113-001251_date131210 | 結論分析の結果、は良好な状態にあるものの、計数汚染度がNAS級とやや高く、重量汚染度がmg/mlと当社推奨の管理限界値を超えていました。継続使用する場合には、汚染度の改善が必要と思われました。軸受および減速機軸受および減速機は継続使用可能な状態にあると判断します。但し、切削摩耗、凝着摩耗、さらに疲労摩耗が発生しており、摩耗状態が厳しい状態であったことが確認されました。推奨対策 理由 初期試験を実施 分解点検後には、摩耗状態が安定するか、或いは、異常摩耗に進展するかを確認する必要があります。そのため、分解点検後ヶ月ごとに回分析を実施し、摩耗の進行状況を確認することを推奨します。 更油および油槽内の清掃 潤滑油が汚染されていることから、油槽内は汚染されていると思われます。分解点検時には更油をする前に、油槽内を清掃し、更油する新油もNAS級程度の清浄な潤滑油を更油することを推奨します。 亜鉛を使用した箇所の点検 亜鉛メッキ等であった場合、耐食性が低下して腐食に進展することが懸念されますので、亜鉛をメッキ等施した箇所があれば点検を推奨します。 各項目評価EMBEDExcel.Sheet.分析方法および分析項目劣化モｰド 分析項目 測定方法 物理的性状 粘度 JISK：潤滑油の動粘度を測定する 酸価 JISK：潤滑油の酸成分の量を測定する 有機物/有機化合物 赤外線吸収スペクトル法：潤滑油が酸化することにより発生するカルボン酸、または未使用の潤滑油との比較により酸化防止剤の残存を測定する 汚染 水分 JISK：潤滑油中の水分濃度を測定する 汚染粒子数 NAS：潤滑油中の汚染粒子数粒子径を測定する 重量汚染度 JISB：潤滑油中の汚染物重量を測定する 汚染状態 光学顕微鏡観察：潤滑油中の汚染物の種類、形状、大きさを観察する 摩耗 フェログラフィー フｪログラフｨｰ法：摩耗粒子の濃度形態大きさ材質色等を測定することにより、潤滑部の摩耗状態を評価する 油中金属濃度 SOAP-T：潤滑油中の金属の組成と含有量を測定することにより、潤滑部の摩耗状態等を評価する 分析結果物理的性状潤滑を確認するパラメータは、全て管理基準内にあることが確認されたことから継続使用は可能と判断します。EMBEDExcel.Sheet.粘度粘度変化率が+％であり管理限界値の±％以内であったことから、粘度は良好の範囲にあることが確認されました。酸価はと新油値の.mgKOH/gに比較して高いものの、有機物・有機化合物の結果で油劣化の兆候を示すカルボン酸の吸収が確認されていないことから、良好の範囲にあることが確認されました。有機物・有機化合物赤外線吸収スペクトル法により使用油を分析した結果、得られたスペクトルには油劣化の兆候を示すカルボン酸の吸収が確認されなかったことから良好と判断します。IRチｬｰト使用油の基油が酸化劣化すると、スラッジの代表であるカルボン酸の吸収ピークがcm-付近に見られるようになります。このことから、使用油が酸化劣化しているか否かは、IRチャートのcm-付近に吸収ピークが存在するか否かで、定性的に判断できます。つまり、cm-付近に吸収ピークが確認されなければ、基油は酸化劣化していないと判断して良いことになります。cm-付近：カルボン酸cm-付近：酸化防止剤～cm-：指紋領域汚染計数汚染度はやや高く、重量汚染度は管理限界値を超えていました。フィルタ表面の異物観察で表面が茶褐色で金属片、鉄錆、砂等が観察されたことから、汚染度が高い要因は、摩耗とスラッジ、そして外部混入異物の影響と思われます。EMBEDExcel.Sheet.水分値水分は.ppmであり管理限界値の以下であったことから、良好の範囲にあることが確認されました。計数汚染度計数汚染度はNAS級であり管理限界値のNAS級以下であるものの、やや高い値でした。重量汚染度はmg/mlであり管理限界値のmg/mlを超えていました。摩耗はフェログラフィーおよびSOAP-Tの結果から総合的に判断した結果、やや厳しい状態にあると考えられます。EMBEDExcel.Sheet.フェログラフィー・フェログラフィー【定量分析：Is値】Is値は異常摩耗の早期発見パラメータのつで、摩耗粒子を定量化するために用います。今回のIs値はの乗とやや高い値でした。・フェログラフィー【定性分析：摩耗粒子および摩耗形態観察】分析結果から比較的多く観察された粒子は、以下の通りでした。正常な摩耗粒子・潤滑状態が正常なマイルド摩耗により発生。切削粒子・異物や金属表面の微小突起による切削摩耗により発生。シビア粒子・潤滑状態がやや厳しい凝着摩耗により発生。金属潤滑部が局部的に油膜切れを起していると考えられます。疲労摩耗粒子・繰返し応力を受けて発生。黒錆・潤滑状態がやや厳しい凝着摩耗により発生。金属接触が厳しく、且つ、高い摩擦熱が発生していると考えられます。フリクションポリマ・局部的に高圧・高温となる場合に発生。観察された摩耗粒子の中でも切削粒子、シビア粒子、黒錆は、将来的な摩耗の進行に繋がる可能性を示唆しているため、傾向監視が必要と思われます。摩耗形態の中でも切削摩耗は摩耗進行速度が速く、転がり軸受でこの摩耗形態が発生した場合には寿命が分の程度に低下することも知られており、切削摩耗により生じた軌道面の損傷が起点となって、転がり軸受の寿命となるフレーキングに進展することから、傾向監視が必要です。シビア粒子、黒錆は、凝着摩耗に分類されます。これらの摩耗粒子は、ギヤ歯面および軌道面で凝着、破断を繰り返し、この過程で生じる移着粒子が成長して摩耗粒子となります。そのため、ギヤ歯面および軌道面では局部的に油膜切れが発生していることを示しています。この状態が継続した場合、摩耗粒子のサイズは徐々に大型化していき、最終的にはギヤおよび軸受の損傷に至る場合があります。SOAP-T＜SOAP-Tの特徴＞SOAP-Tの特徴は、油中金属濃度で金属イオンまたは固形分と固形分を分類し、つのデータを合計することで油中金属濃度を把握することが出来ます。固形分の増加が潤滑状態のパラメータであり、数値が増加した場合に異常を確認することが出来ます。項目 金属イオン+固形分 固形分 SOAP-T .μm未満 .μm以上 SOAP μm以下 --- 図SOAP-TおよびSOAPの検出感度SOAP-Tの結果、軸受およびギヤの摩耗により発生する鉄が図bに示すように、固形分濃度の方が高いことから、大型の粒子が多いことが確認できました。一方、亜鉛が【金属イオン+固形分】で、【固形分】で.ppm検出されました。使用油であるFBKタービンには、添加剤として亜鉛は含まれておらず、またIRの結果、異種油の混入等は確認されませんでした。これらのことから、亜鉛の【金属イオン+固形分】濃度が高い要因は、亜鉛を使用した箇所の溶出・摩耗が発生し、さらにスラッジ化して固形分になっていると推定されます。亜鉛メッキ等であった場合、耐食性が低下して腐食に進展することが懸念されます。
報告№101-0302 | 分析№101-02893 | 101-02893 | 分析の結果、異物の噛み込みにより発生した切削粒子や金属接触が厳しい場合に発生するシビア粒子が見られるものの、摩耗の過酷度を示すフェログラフィーのIs値がの乗と比較的低く、継続使用可能と判断します。但し、異物の噛み込みや厳しい金属接触により発生した損傷部がピッチングやスポーリングに進展することが考えられますので、定期的に分析を実施し、摩耗の進行状況を確認されることを推奨します。尚、採油周期を検討するため、入力側と出力側の回転数をお知らせください。考察は良好と判断します。粘度は良好と判断します。粘度は.mm/sと新油値.mm/sに比較して、粘度変化率は+.％で、当社推奨の管理目安である±％以内にあり、良好と判断します。水分は良好と判断します。水分はppmと当社推奨の管理目安の以下であり、良好と判断します。全酸価は良好と判断します。全酸価は.mgKOH/gと新油値.mgKOH/gに比較して、.mgKOH/g高くなっていますが、継続使用可能な状態にあると判断します。計数汚染度、重量汚染度、共に当社推奨の管理目安内にありました。計数汚染度は良好と判断します。計数汚染度はNAS級と当社推奨の管理目安のNAS級以下であり、良好と判断します。重量汚染度は良好と判断します。重量汚染度はmg/mlと当社推奨の管理目安のmg/ml以下であり、良好と判断します。機器の潤滑状態継続使用可能と判断します。SOAPは良好です。油中の添加剤及びμm未満の摩耗粒子を検出できるSOAPの結果、油の添加剤成分であるリンがppm検出されました。D－SOAPは良好です。大型の摩耗粒子を検出できるD－SOAPの結果、ギヤ歯面の摩耗により発生した鉄が検出されました。フェログラフィーの結果、機器は継続使用可能と判断します。フェログラフィーの結果、異物の噛み込みにより発生した切削粒子や金属接触が厳しい場合に発生するシビア粒子が見られるものの、摩耗の過酷度を示すIs値がの乗と比較的低いことから継続使用可能と判断します。
報告№108-8003 報告№108-8003 | 分析№108-01511 分析№108-01511 | 108-01511 | 分析の結果、全てのデータが良好であることから、この油は継続使用可能であり、潤滑状態も正常と判断します。但し、今回の採油は停止直後に液面付近を採油したため、油中粒子が均一に分散していない部分を採油した可能性が考えられます。本試料油の場合、対象設備が停止してから採油までの時間が不明ですが、仮に対象設備の停止から時間経過後に採油したとすると、μmサイズの粒子は.cm程度沈降すると想定されます。液面付近から採油を実施していますので、μm以上の大型の摩耗粒子は沈降の影響で採取されていない場合があると考えられ、異常な摩耗状態の発生を見落としてしまう可能性があります。理論的計算の結果で今回の採油から時間以上経過していれば摩耗の進行状態が確認出来ますので、対象設備の運転中、または停止直後に油槽中層部から採油を実施されることを推奨します。尚、本設備には濾過機が設置されており、常時運転しているため、常に清浄な状態に保持され摩耗の変化が生じても検出されない可能性もありえます。潤滑状態をより正確に把握するには、濾過機の入口と出口から採油を実施し、その差異から濾過効率を求め、それを根拠に摩耗の進行状況を確認されることを併せて推奨します。は良好と判断します。粘度は良好と判断します。粘度はmm/sと新油値mm/sに比較して、粘度変化率は-.％で、当社推奨の管理限界値である±％以内にあり、良好と判断します。水分は良好と判断します。水分は.ppmと当社推奨の管理限界値の以下であり、良好と判断します。全酸価は良好と判断します。全酸価は.mgKOH/gと新油値以下であり、良好と判断します。IRの結果、良好と判断します。IRの結果、油劣化の兆候を示すカルボン酸の吸収が確認されていないことから、良好と判断します。は良好と判断します。計数汚染度は良好と判断します。計数汚染度はNAS級と当社推奨の管理限界値のNAS級以内であり、良好と判断します。重量汚染度は良好と判断します。重量汚染度は.mg/mlと当社推奨の管理限界値のmg/ml以内であり、良好と判断します。機器の潤滑状態機器の潤滑状態は正常と判断します。SOAPによる油中金属濃度を測定した結果、良好と判断します。SOAPによる油中金属濃度を測定した結果、油の添加剤成分として含まれている場合があるリン、外部から混入したと思われるケイ素が検出されました。軸受の摩耗を示す錫は検出されず、良好と判断します。SOAPによる油中金属濃度を測定した結果、SOAPによる油中金属濃度を測定した結果、外部から混入したと思われるカルシウムが検出されました。フェログラフィーの結果は良好です。異常摩耗の早期発見パラメータであるフェログラフィーのIs値がのマイナス乗と良好の範囲にあり、潤滑状態は正常と判断します。
報告№109-09108 報告№113-00613 | 分析№109-01022 分析№113-002602 | 113-002602_date140325 | 潤滑油分析の結果、は良好な状態にあるものの、計数汚染度がNAS級、重量汚染度がmg/mlとやや高く、汚染されています。継続使用する場合には、汚染度の改善が必要と思われます。対象設備分析の結果、フェログラフィーで観察された油中摩耗粒子は、潤滑状態が正常な場合に発生するラビング粒子、金属接触が厳しい場合に発生するシビア粒子が比較的多く観察されています。観察された粒子サイズはμm以下の摩耗粒子ですが、原動機が正常な潤滑状態に観察される摩耗粒子はμm未満であることから、今回観察された摩耗粒子から潤滑状態を判断すると、原動機内部の潤滑摺動面では、油膜が健全な状態と金属接触とが混在している、いわゆる混合潤滑と呼ばれる潤滑状態にあったと判断します。分解点検時の確認事項対策 理由 更油および油槽内の清掃 潤滑油が汚染されていることから、油槽内は汚染されていると思われます。分解点検時には更油をする前に、油槽内を清掃し、更油する新油もNAS級程度の清浄な潤滑油を更油することを推奨します。 シリンダライナおよびピストンリングの点検 鉄系摩耗粒子が数多く観察されたこと、及び中和反応で生成したと思われる固形カルシウム分が検出されたことから、シリンダとピストン間で気密性が保たれにくくなっており、燃焼ガスが微量に漏れている可能性がありますので、シリンダライナおよびピストンリングの点検を推奨します。 分解点検後の確認事項対策 理由 初期試験を実施 分解点検後には、摩耗状態が安定するか、或いは、異常摩耗に進展するかを確認する必要があります。そのため、分解点検後ヶ月ごとに回分析を実施し、摩耗の進行状況を確認することを推奨します。 各項目評価EMBEDExcel.Sheet.分析方法および分析項目劣化モｰド 分析項目 分析方法 物理的性状 粘度 JISK：潤滑油の動粘度を測定する 酸価 JISK：潤滑油の酸成分の量を測定する 塩基価 JISK：潤滑油の塩基成分の量を測定する 有機物/有機化合物 赤外線吸収スペクトル法：潤滑油が酸化することにより発生するカルボン酸、または未使用の潤滑油との比較により酸化防止剤の残存を測定する 汚染 水分 JISK：潤滑油中の水分濃度を測定する 汚染粒子数 NAS：潤滑油中の汚染粒子数粒子径を測定する 重量汚染度 JISB：潤滑油中の汚染物重量を測定する 粒度分布 油中粒子の粒子径の分布を確認する 汚染状態 光学顕微鏡観察：潤滑油中の汚染物の種類、形状、大きさを観察する 摩耗 フェログラフィー フｪログラフｨｰ法：摩耗粒子の濃度形態大きさ材質色等を測定することにより、潤滑部の摩耗状態を評価する 油中金属濃度 SOAP-T：潤滑油中の金属の組成と含有量を測定することにより、潤滑部の摩耗状態等を評価する SEM 走査型電子顕微鏡による摩耗粒子を観察する XMA X線マイクロアナリシスによる摩耗粒子の組成分析を確認する 分析結果物理的性状潤滑は、全て管理基準内にあることが確認されたことから、継続使用可能と判断します。粘度粘度変化率が-％であり管理限界値の±％以内であったことから、粘度は良好の範囲にあると判断します。酸価はmgKOH/gと新油値のmgKOH/gに比較して高いものの、塩基価の値も低下しておらず、さらに有機物・有機化合物の結果で油劣化の兆候を示すカルボン酸の吸収が確認されていないことから、良好の範囲にあると判断します。塩基価はmgKOH/gと管理限界値のmgKOH/g以上であることから、良好の範囲にあると判断します。有機物・有機化合物赤外線吸収スペクトル法により使用油を分析した結果、得られたスペクトルには油劣化の兆候を示すカルボン酸の吸収が確認されなかったことから良好と判断します。IRチｬｰト使用油の基油が酸化劣化すると、スラッジの代表であるカルボン酸の吸収ピークがcm-付近に見られるようになります。このことから、使用油が酸化劣化しているか否かは、IRチャートのcm-付近に吸収ピークが存在するか否かで、定性的に判断できます。つまり、cm-付近に吸収ピークが確認されなければ、基油は酸化劣化していないと判断して良いことになります。cm-付近：カルボン酸cm-付近：酸化防止剤～cm-：指紋領域汚染計数汚染度は高い値です。フィルタ残渣で金属片、鉄錆、砂、燃焼時に発生したすす等が観察されたことから、計数汚染度が高い要因は、摩耗粒子と外部混入異物の存在によるものと思われます。水分値水分は.ppmであり管理限界値の以下であったことから、良好の範囲にあると判断します。計数汚染度計数汚染度はNAS級であり、汚染されています。重量汚染度はmg/mlであり、汚染されています。粒度分布粒度分布の中心粒径が個数分布で.μm、体積分布で.μmと極めて小径であることから、燃焼時に発生したすすが汚染物の主体であると推定されます。摩耗は総合的に判断した結果、やや厳しい状態にあると考えられます。フェログラフィー・フェログラフィー【定量分析：Is値】Is値は異常摩耗の早期発見パラメータのつで、摩耗粒子を定量化するために用います。今回のIs値はの乗とやや高い値です。・フェログラフィー【定性分析：摩耗粒子および摩耗形態観察】分析結果から比較的多く観察された粒子は、以下の通りです。正常な摩耗粒子・潤滑状態が正常なマイルド摩耗により発生。シビア粒子・潤滑状態がやや厳しい凝着摩耗により発生。極微小領域で油膜切れが発生したことを示します。観察された摩耗粒子の中でもシビア粒子は、将来的な摩耗の進行に繋がる可能性を示唆しているため、傾向監視が必要と思われます。シビア粒子は、凝着摩耗に分類されます。これらの摩耗粒子は、摺動面で凝着、破断を繰り返し、この過程で生じる移着粒子が成長して摩耗粒子となります。そのため、摺動面では局部的に油膜切れが発生していることを示しています。この状態が継続した場合、摩耗粒子のサイズは徐々に大型化していき、最終的には軸受の損傷に至る場合があります。SEM・XMA観察された粒子を電子顕微鏡・X線マイクロアナリシスで詳細に分析した結果、粒子には鉄、クロム、マンガン、ニッケルが比較的多く含まれており、成分割合から粒子は主にシリンダライナやカム・カムローラ等から発生していると推定されます。SOAP-T＜SOAP-Tの特徴＞SOAP-Tの特徴は、油中金属濃度で金属イオンまたは固形分と固形分を分類し、つのデータを合計することで油中金属濃度を把握することが出来ます。固形分の増加が潤滑状態のパラメータであり、数値が増加した場合に異常を確認することが出来ます。項目 金属イオン+固形分 固形分 SOAP-T .μm未満 .μm以上 SOAP μm以下 --- 図SOAP-TおよびSOAPの検出感度SOAP-Tの結果、摩耗により発生する鉄が図bに示すように、金属イオン+固形分濃度の方が高いことから、小型の粒子が多いことが分かります。鉄を主成分とした部品、例えばシリンダライナやピストンリング等が摩耗していると推定されます。観察された摩耗粒子はμm以下の摩耗粒子が支配的であるものの、カルシウムの固形分が微量に検出されています。カルシウムの固形分が検出される要因は、シリンダとピストン間で気密性が保たれにくくなっており、燃焼ガスが微量に漏れて、燃焼ガス中に含まれている硫黄分と潤滑油中の添加剤であるカルシウムが反応して微小サイズの硫酸カルシウム、いわゆる石膏が生成されます。この石膏が多くなると、クランクメタルやクランクピンメタル摺動面に噛み込み摩耗が進行する恐れがあります。さらにメタルの主成分である錫がppm、鉛が.ppm、銅がppm検出さたことから、コンロッドメタル、クランクメタルが局所的に摩耗していると推定されます。ディーゼルエンジンのメタルは、別紙コンロッドメタル・クランクメタルの摩耗に示すように、積層構造になっており、一般的に最表面はホワイトメタル層が存在し、その下にニッケル層、さらにその下には銅と鉛の合金であるケルメット層が存在します。今回、ケルメット層の銅、鉛が検出されたことから、ホワイトメタルの一部が摩耗により消失し、その下にあるケルメット層の摩耗が発生している可能性があります。継続使用していた場合、摩耗が進行し異常摩耗に進展することを防止するため、傾向分析による摩耗推移の監視が有用です。
報告№109-09084 報告№109-09084 | 分析№109-000738 分析№109-000738 | 109-000738 | トライボ診断の結果、泡立ち試験を除く項目は良好です。泡立ち試験の結果は、一般的には消泡性能が低くいと判断できる値の-ですが、新油値の-と同レベルにあったため、良好と判断します。機器の潤滑状態潤滑状態指数はのマイナス乗と濾過設備のない機器であれば正常な潤滑状態にあると判断できます。しかし、フィルタが設置されているため、別紙インライン・オフラインフィルタの影響に示すとおり、粒子の大部分は捕捉され、異常な摩耗状態が発生したとしても正常な潤滑状態にあると誤認してしまう可能性があります。これらのフィルタの影響を検討した結果、ギヤは継続使用可能な状態にあると思われますが、潤滑状態指数は摩耗がやや厳しい状態であるの乗領域にあると推定できます。推定結果は、フィルタの濾過効率を仮定して求めたものですが、フィルタがない状態では油中の粒子濃度は現在より高いことは明らかです。そのためヶ月後に再度分析を実施し、摩耗進行の有無を確認することを推奨します。泡立ち試験の結果、消泡性能が低いと判断できる値であるものの、新油と同レベルにあると判断します。粘度は良好。粘度は.mm/sと新油値.mm/sに比較して、粘度変化率は-.％で、当社推奨の管理限界値である±％以内にあり、良好と判断します。粘度はmm/sとなっています。粘度はmm/sとなっています。粘度指数はとなっています。粘度指数はとなっています。泡立ち試験は-となっています。泡立ち試験は-と新油と同レベルにあり、消泡性能が新油と同レベルにあると判断します。水分は良好。水分はppmと当社推奨の管理限界値の以下であり、良好と判断します。全酸価は良好。全酸価は.mgKOH/gと新油値.mgKOH/gに比較して高いものの、IRの結果で油劣化の兆候を示すカルボン酸の吸収が確認されていないことから、良好と判断します。機器の潤滑状態精密な濾過設備がない機器であれば、潤滑状態指数は正常の範囲にあると判断します。潤滑状態指数は正常の範囲にあると判断します。異常摩耗の早期発見パラメータである潤滑状態指数がのマイナス乗と精密な濾過設備がない機器であれば、潤滑状態指数は正常の範囲にあると判断します。
報告№109-09136 報告№113-00294 | 分析№109-001160 分析№113-001192 | 113-001192 | 軸受は継続使用可能な状態にあると判断します。但し、油中の汚染度が高いことから、今後も摩耗の進行を傾向監視するため、以下の対策を推奨します。濾過および更油油中の汚染度が高いことから、観察された摩耗粒子や異物等が軌道面に噛み込み摩耗が進行することが懸念されるため、濾過および更油を推奨します。定期的な分析今後懸念される疲労摩耗、凝着摩耗の進行を監視するため、定期的に分析を実施することを推奨します。はフェログラフィーおよびSOAP／D-SOAPの結果から総合的に判断した結果、継続使用は可能ですが、今後の機器の機能を確認するためにも傾向管理が有用と考えます。フェログラフィー【定量分析：Is値】Is値は異常摩耗の早期発見パラメータのつで、摩耗粒子を定量化するために用います。前回に比較してIs値はの乗から乗に上昇し、やや高い値でした。フェログラフィー【定性分析：摩耗粒子および摩耗形態観察】分析結果から比較的多く観察された粒子は、以下の通りでした。疲労摩耗粒子・繰返し応力を受けて発生。銅系シビア粒子・潤滑状態がやや厳しい凝着摩耗により発生。金属潤滑部が局部的に油膜切れを起していると考えられます。観察された摩耗粒子の中でも銅系シビア粒子は、注意が必要です。銅を使用した箇所は、転がり軸受の型番から保持器と推定されます。今後、保持器の摩耗が進行することで転動体とのギャップが大きくなると共に振動が増大し、摩耗の進行につながることが懸念されます。Iカップリング発光分光分析【SOAP／D-SOAP】検出された金属元素から発生箇所を推定すると、以下の通りでした。鉄、鉛、銅、ニッケル、錫、亜鉛・軸受等リン・添加剤カルシウム、アルミニウム、ケイ素、ナトリウム・外部混入異物前回に比較して計数汚染度はNAS級以上から等級に変化はなく、当社推奨の管理限界値を超えていました。フィルタ表面の異物観察で銅合金、鉄錆、砂等が観察されたことから、汚染度が高い要因は、摩耗と外部混入異物の影響と思われます。分析結果計数汚染度は当社推奨の管理限界値を超えていました。計数汚染度計数汚染度はNAS級以上と当社推奨の管理限界値のNAS級を超えていました。重量汚染度はmg/mlでした。摩耗粒子の形態観察の結果、金属潤滑部が局部的に油膜切れを起して発生する銅系シビア粒子、繰返し応力を受けて発生する疲労摩耗粒子が比較的多く観察されました。SOAPSOAPの結果、摩耗により発生する銅が検出されました。D-SOAPD-SOAPの結果、摩耗により発生する鉄および銅が検出されました。フェログラフィー異常摩耗の早期発見パラメータであるフェログラフィーのIs値がの乗とやや高く、摩耗粒子の形態観察の結果、金属潤滑部が局部的に油膜切れを起して発生する銅系シビア粒子、繰返し応力を受けて発生する疲労摩耗粒子が比較的多く観察されました。
報告№109-09136 報告№112-00392 | 分析№109-001160 分析№112-001611 | 112-001611 | 潤滑油および減速機は継続使用可能な状態にあると判断します。但し、今後も凝着摩耗の進行を傾向監視するため、以下の対策を推奨します。定期的な分析凝着摩耗の進行を監視するため、定期的に分析を実施し、分析データによる摩耗の進行状況を確認することを推奨します。濾過油中の汚染度が高いことから、摩耗粒子や異物等がギヤ歯面および軌道面に噛み込むことによる摩耗の進行が懸念されるため、濾過を推奨します。はフェログラフィーおよびSOAP／D-SOAPの結果から総合的に判断した結果、やや厳しい状態にあると考えられます。フェログラフィー【定量分析：Is値】Is値は異常摩耗の早期発見パラメータのつで、摩耗粒子を定量化するために用います。前回に比較してIs値はの乗からの乗と良好の範囲にあり、低い値でした。フェログラフィー【定性分析：摩耗粒子および摩耗形態観察】分析結果から比較的多く観察された粒子は、以下の通りでした。正常な摩耗粒子・潤滑状態が正常なマイルド摩耗により発生。黒錆・潤滑状態がやや厳しい凝着摩耗により発生。金属接触が厳しく、且つ、高い摩擦熱が発生していると考えられます。フリクションポリマ・局部的に高圧・高温となる場合に発生。鉄錆、砂、樹脂等・外部から混入したと考えられます。観察された摩耗粒子の中でもフリクションポリマは、注意が必要です。フリクションポリマは、潤滑油がギヤ歯面や軌道面に押し込められ高圧状態になると同時に、圧縮熱により高温状態になった結果、基油自身が重合反応を起こし生成することが知られています。そのため、高圧高温状態の解消がなされなければ、潤滑油の劣化が進行し、粘度上昇に因る潤滑異常に進展する場合があります。Iカップリング発光分光分析【SOAP／D-SOAP】検出された金属元素から発生箇所を推定すると、以下の通りでした。鉄、銅、錫・ギヤ、軸受等リン・添加剤カルシウム、バリウム、アルミニウム、ナトリウム・外部混入異物計数汚染度は、前回同様にNAS級以上と当社推奨の管理限界値を超えていました。フィルタ表面の異物観察で、金属片、鉄錆、砂等が観察されたことから、汚染度が高い要因は、摩耗と外部混入異物の影響と思われます。前回同様に、粘度、水分、酸価、IRの各データは良好でした。
報告№107-4543 報告№107-4543 | 分析№107-02132 分析№107-02134 | 107-02134 | トライボ診断の結果、全てのデータが良好であることから、この油は継続使用可能と判断します。は良好と判断します。粘度は良好。粘度はmm/sと新油値mm/sに比較して、粘度変化率は-％で、当社推奨の管理限界値である±％以内にあり、良好と判断します。粘度はmm/sでした。粘度はmm/sでした。粘度指数はでした。粘度指数はでした。水分は良好。水分はppmと当社推奨の管理限界値の以下であり、良好と判断します。全酸価は良好。全酸価はmgKOH/gと新油値mgKOH/g以内であり、良好と判断します。
報告№109-09136 報告№111-00765 | 分析№109-001160 分析№111-003850 | 111-003850 | エンジン摺動部は継続使用可能な状態にあると判断します。フェログラフィーIs値は異常摩耗の早期発見パラメータのつで、摩耗粒子を定量化するために用います。今回のIs値はのマイナス乗であり、潤滑状態は正常な状態であると判断できます。Iカップリング発光分光分析供試の潤滑油を分析した結果、検出された金属元素は、SOAP-Tの結果表に示すように、リン、カルシウム、バリウム、ナトリウム、マグネシウムが検出されました。これらの検出された金属元素から発生箇所を推定するとカルシウム、マグネシウム・オイル添加剤リン、バリウム、ナトリウム・外部混入異物であると思われます。メタルの摩耗程度SOAP-Tの結果、メインメタルやクランクメタルの主成分である錫がでした。前回の分析後から今回までの補給油量が設備油量を超えていることから、前回の錫濃度と今回の錫濃度を積算しました。この積算した錫濃度からメタルの摩耗程度を確認しました。計算の結果、摩耗深さは.μm摩耗していました。一般的にホワイトメタルのオーバーレイ厚さは、薄くてもμm程度はありますので、これに比較して十分に小さく、良好な状態にあると考えられます。尚、観察された摩耗形態がマイルド摩耗が支配的であるため可能性としては低いと思われますが、仮にクランクメタルの上メタル個に摩耗が集中したとすると、摩耗深さは.μmとなります。オーバーレイの厚さをμm程度とすると、オーバーレイは既に摩耗していることになります。クロムの摩耗体積SOAP-Tの結果、カム・カムロールの主成分であるクロムは検出されませんでした。カム・カムロールの摩耗が発生していないことが確認できました。粒度分布粒度分布は.～μmの範囲にあり、.μmにピークが確認されました。μm以下の粒子が多いことから、燃焼して発生したすす等であることが分かりました。分析結果粒度分布粒度分布は.～μmの範囲にあり、.μmにピークが確認されました。μm以下の粒子が多いことから、燃焼して発生したすす等が油中粒子の主成分であることが推測できます。機器の潤滑状態機器の潤滑状態は正常と判断します。SOAP-TSOAP-Tの結果、油の添加剤成分であるカルシウム、マグネシウム、外部から混入したと思われるリン、バリウム、ナトリウムが検出されました。SOAP-TSOAP-Tの結果、油の添加剤成分であるカルシウム、外部から混入したと思われるナトリウムが検出されました。フェログラフィー異常摩耗の早期発見パラメータであるIs値がのマイナス乗と良好の範囲にあり、潤滑状態は正常と判断します。
報告№109-09249 報告№111-00162 | 分析№109-001747 分析№111-000846 | 111-000846 | 本試料油は、汚染度の改善により潤滑油および軸受の継続使用は可能と判断します。汚染度物重量が当社推奨の管理限界値を超えていることから、以下の対策を推奨します。油中の汚染度が高く、観察された異物等が軸受軌道面に噛み込み摩耗が進行することが懸念されるため、濾過を推奨します。フェログラフィー異常摩耗の早期発見パラメータとして摩耗粒子を定量化して評価するフェログラフィーのIs値は、潤滑状態がやや厳しいの乗でした。摩耗粒子の形態で比較的多く観察された粒子は、潤滑状態が正常な場合に発生する摩耗粒子、局部的に高圧・高温となる場合に発生するフリクションポリマ、外部から混入したと思われる鉄錆等でした。これらの摩耗粒子が観察された場合、潤滑部で発生している摩耗形態は、正常なマイルド摩耗であり、そして局部的ではあるものの高圧・高温の箇所が発生していることも分かります。フリクションポリマは、潤滑油が軌道面に押し込められ高圧状態になると同時に、圧縮熱により高温状態になった結果、基油自身が重合反応を起こし生成することが知られています。そのため、高圧高温状態の解消がなされなければ、潤滑油の劣化が進行し、粘度上昇に因る潤滑異常に進展する場合があります。Iカップリング発光分光分析供試のタービン油を分析した結果、検出された金属は油中金属元素の結果表に示すように、鉄、鉛、銅、錫、亜鉛、カルシウム、ケイ素、ナトリウムでした。これら検出された金属元素から発生箇所を推定すると、鉄、鉛、銅、錫・軸受等亜鉛、カルシウム、ケイ素、ナトリウム・外部混入異物であると思われます。このうち、機械部品が摩耗したと思われる元素はのグループです。ケイ素の検出金属濃度でケイ素がppm検出されました。一般に、潤滑油中からケイ素が検出された場合の原因として、シリコン油或いは、シリコン系の添加剤が検出されるフェログラフィーおよびフィルタ表面の異物観察で砂が多く観察されて検出されるシリコングリースをシール部に塗布している場合、このシリコングリースが潤滑油に混入して検出されるなどが挙げられますが、今回検出が比較的高濃度であることからの可能性が考えられます。については、分析結果では確認することが出来ませんので、これに関する情報があれば提供をお願いします。汚染度物重量は当社推奨の管理限界値を超えていました。フィルタ表面の異物観察で表面が茶褐色で金属片、鉄錆、砂等が観察されたことから、汚染度が高い要因は、摩耗とスラッジ、そして外部混入異物の影響と思われます。粘度、全酸価、酸化安定度、有機物・有機化合物の各データは良好でした。分析結果特性低下特性低下に係るパラメータの分析結果は良好と判断します。粘度粘度はmm/sと新油値mm/sに対する粘度変化率は-％で、当社推奨の管理限界値である±％以内にあり、良好と判断します。全酸価添加タービン油の全酸価は、油メーカによって初期値が違うため統一した管理基準を設定するのが困難であることから、当社では管理限界値を設定しておらず、新油分析値との比較及び他の分析項目の結果より全酸価の状態判断を行います。その結果、全酸価はと新油値.mgKOH/gに比較して若干高くなっていますが、IRチャートに示すように劣化の兆候として現れるカルボン酸などの有機物・有機化合物の発生が確認されていないことから、良好と判断します。酸化安定度酸化安定度はminであり、当社推奨の管理限界値のmin以上であることから良好と判断します。有機物・有機化合物有機物・有機化合物は、IRチャートによる新油分析値との比較の結果、cm-付近に劣化の兆候を示すカルボン酸の吸収が確認されていないことから、良好と判断します。色相はLであり、新油値のL.に比較して大きな変化はないことから、良好と判断します。汚染に係るパラメータの分析結果は、汚染度物重量が当社推奨の管理限界値を超えていました。水分は.ppmであり、当社推奨の管理限界値の以下であることから良好と判断します。汚染粒子数はNAS級であり、当社推奨の管理限界値のNAS級以内であることから良好と判断します。汚染度物重量はmg/mlであり、当社推奨の管理限界値のmg/mlを超えていました。摩耗フェログラフィーによる摩耗粒子の観察の結果、潤滑状態が正常な場合に発生する摩耗粒子、局部的に高圧・高温となる場合に発生するフリクションポリマ、外部から混入したと思われる鉄錆等が比較的多く観察されました。異常摩耗の早期発見パラメータであるフェログラフィーのIs値がの乗とやや高く、摩耗粒子の形態観察の結果、潤滑状態が正常な場合に発生する摩耗粒子、局部的に高圧・高温となる場合に発生するフリクションポリマ、外部から混入したと思われる鉄錆等が比較的多く観察されました。金属濃度SOAP法により金属濃度を測定した結果、潤滑箇所で発生する金属接触によって検出される鉛がppm、銅がppm、外部から混入したと思われるカルシウムがppm、ケイ素ががppm検出されました。金属濃度酸溶解法により金属濃度を測定した結果、潤滑箇所で発生する金属接触によって検出される鉄が.ppm、鉛が、銅が、錫が、外部から混入したと思われる亜鉛が、カルシウムが、ナトリウムが検出されました。
報告№109-09330 報告№109-09330 | 分析№109-002260 分析№109-002260 | 109-002260 | 泡立ち試験の結果は、一般的には消泡性能が低下していると判断できる値の-ですが、新油値の-と同レベルにあったため、良好と判断します。また、を示す粘度、水分、全酸価の各データが良好の範囲にあることから、本試料油は継続使用可能と判断します。機器の潤滑状態潤滑状態指数はのマイナス乗と濾過設備のない機器であれば正常な潤滑状態にあると判断できます。しかし、フィルタが設置されているため、別紙インライン・オフラインフィルタの影響に示すとおり、粒子の大部分は捕捉されることから、異常な摩耗状態が発生したとしても正常な潤滑状態にあると誤認してしまう可能性があります。これらのフィルタの影響を検討した結果、ギヤは継続使用可能な状態にあると思われますが、潤滑状態指数は摩耗がやや厳しい状態であるの乗領域にあると推定できます。この推定した潤滑状態指数は、前回のの乗と同様、今回もの乗領域であり、前回から今回までの間の運転状態が前回より以前と大きな差がなければ、摩耗は安定した状態にあったものと思われます。計算により求めたLCインデックスがこの値であれば、ギヤおよび転がり軸受の継続続使用は可能と思われますが、運転条件によっては摩耗の進行が速まる場合もあると思われますので、定期的に分析を実施し、摩耗の進行状況を監視することを推奨します。泡立ち試験の結果、消泡性能が低いと判断できる値であるものの、新油と同レベルにあると判断します。粘度は良好。粘度はmm/sと新油値.mm/sに比較して、粘度変化率は-.％で、当社推奨の管理限界値である±％以内にあり、良好と判断します。粘度粘度はmm/sとなっています。粘度指数粘度指数はとなっています。泡立ち試験泡立ち試験は-と新油と同レベルにあり、消泡性能が新油と同レベルにあると判断します。水分はppmと当社推奨の管理限界値の以下にあり、良好と判断します。全酸価全酸価は.mgKOH/gと新油値.mgKOH/gに比較して高いものの、IRの結果で油劣化の兆候を示すカルボン酸の吸収が確認されていないことから、良好と判断します。機器の潤滑状態精密な濾過設備がない機器であれば、潤滑状態指数は正常の範囲にあると判断します。潤滑状態指数異常摩耗の早期発見パラメータである潤滑状態指数がのマイナス乗と精密な濾過設備がない機器であれば、潤滑状態指数は正常の範囲にあると判断します。
報告№108-0151 報告№108-0151 | 分析№108-00985 分析№108-00985 | 108-00985 | 年月日スラスト軸受の温度が上昇して発電機がトリップした。この時の油温がでした。軸受を分解した結果、スラストパットに損傷が確認され、修理をして復旧した。軸受温度が上昇した原因を確認する。軸受温度が上昇する原因は以下のつが考えられます。スラスト方向の大きな変位によるスラストカラーとスラストメタルの接触冷却効率の低下や、油量不足による油膜厚さの低下スラスト摺動面への異物混入、或いは、噛み込みこれらの推定される原因を分析結果から確認しました。軸受の損傷は、一般に、軸受摺動面の油膜が何らかの原因で薄くなり、その結果、潤滑状態が流体潤滑から油膜が一部破断して金属接触となる、いわゆる混合潤滑へと厳しさが増し、混合潤滑の初期段階では、数μm程度の摩耗粒子が発生します。そして、混合潤滑から、さらに厳しい境界潤滑の初期段階に遷移した場合には、数十μmの大型摩耗粒子が発生する事が知られています。今回の試料油を分析した結果、採油されたタービン油の汚染度はNAS級で、正常な汚染度の範囲にあったと考えられました。しかし、油中金属元素濃度をSOAP／D－SOAP法で分析した結果、μm未満の粒子検出に優れているSOAP法で錫がppm検出された点が特筆されます。分析法の特長から、ppmの錫のサイズはμm未満であったことが分かり、このことから、錫の摩耗粒子発生は、潤滑状態が流体潤滑からやや厳しくなり始めた混合潤滑状態の間で発生したものであると判断されます。また、分析の結果で外部から混入したと思われる鉄錆や、いわゆる夾雑物が観察されていますので、これらの異物が軸受摺動面に噛み込み、油膜形成に影響を及ぼすことは容易に想定されました。以上のことから、本機は、何らかの原因で油膜が薄くなり、油膜形成がしにくい状況を経て、その後、損傷に至ったと推定されました。今回の損傷は、油膜が薄くなる要因として、環境温度の上昇などによる粘度低下がもたらした油量供給不足と、異物混入などの複合要因が関係していたと推定されました。尚、を示す粘度、水分、全酸価、IRの各データが良好の範囲にあり、油劣化が急激に進行する発熱は発生していないことが確認されました。
報告№109-09136 報告№112-00643 | 分析№109-001160 分析№112-002878 | 112-002878_date130321 | 分析の結果、油の劣化は確認されていないものの、粘度は当社推奨の管理限界値以下であり、IRの結果で新油と使用油のスペクトルパターンが一致していない箇所が確認されました。異種油の混入、または油名が違う可能性がありますので、以下の対策を推奨します。減速機減速機は継続使用可能な状態にあると判断します。但し、疲労摩耗が発生していることから、以下の対策を推奨します。異種油の混入および油名の確認分析データから新油と一致しないデータが確認されたことから、異種油の混入または油名が違っている可能性があります。油は設備の条件にあった適正な性能のものを使用することが重要であるため、異種油の混入の有無、油名を再確認することを推奨します。定期的な分析および分析周期の検討定期的に分析を実施することにより、データの変化から異常の兆候を早期に発見することが可能となります。また、今回は対象設備の初回分析であるため、あと最低でも回分析を実施し、分析データの変化から今後の分析周期を検討することを推奨します。今後、疲労摩耗の進行が懸念されるため、出来るだけ早めに回目の分析を実施することを推奨します。はフェログラフィーおよびSOAP-Tの結果から総合的に判断した結果、継続使用は可能ですが、機器の機能を保持するためにも傾向管理が有用と考えます。フェログラフィー【定量分析：Is値】Is値は異常摩耗の早期発見パラメータのつで、摩耗粒子を定量化するために用います。今回のIs値はの乗とやや高い値でした。フェログラフィー【定性分析：摩耗粒子および摩耗形態観察】分析結果から比較的多く観察された摩耗粒子は、以下の通りでした。疲労摩耗粒子・繰返し応力を受けて発生。Iカップリング発光分光分析【SOAP-T】検出された金属元素から発生箇所を推定すると、以下の通りでした。鉄、ニッケル、亜鉛・ギヤ、軸受等リン、モリブデン・添加剤カルシウム、アルミニウム、ナトリウム・外部混入異物SOAP-Tの結果、リンがppm検出されました。ご提供いただいた新油モービルギヤからリンがppmと桁含まれていることから、添加剤の消耗、異種油の混入、または油名の誤りなどが考えられます。リンは、極圧添加剤として含まれています。極圧添加剤は、金属表面と化学反応を起こし、金属より融点の低い化合物を生成し、これが潤滑材として働き摩耗を防止しています。そのため、リンの消耗が進行した場合、潤滑部では油膜が形成されにくくなり、摩耗が進行しやすくなるため、注意が必要です。は良好と判断します。計数汚染度計数汚染度は、NAS級と当社推奨の管理限界値NAS級以下であり、良好と判断します。重量汚染度は、.g/mlでした。光学顕微鏡写真重量汚染度で濾過したフィルタ表面上の夾雑物を光学顕微鏡で観察した結果、金属片、鉄錆、砂等が観察されました。粘度は当社推奨の管理限界値以下であり、IRの結果で新油と使用油のスペクトルパターンが一致していない箇所が確認されました。粘度粘度は、mm/sと新油値.mm/sに比較して、粘度変化率は-％で、当社推奨の管理限界値である±％を超えていました。適正な粘度範囲で使用していない場合、潤滑部で油膜切れが発生し、摩耗の進行に繋がることが懸念されます。水分は、ppmと当社推奨の管理限界値の以下であり、良好と判断します。酸価は、.mgKOH/gと新油値.mgKOH/gに比較して高いものの、IRで油劣化の兆候を示すカルボン酸の吸収が確認されていないことから、良好と判断します。IRIRの結果、新油と使用油のスペクトルパターンが一致していない箇所が確認されました。
報告№109-09094 報告№112-00124 | 分析№109-000872 分析№112-000475 | 112-000475 | 潤滑油は継続使用可能な状態にあると判断します。は良好でした。尚、RBOTは新油に比較して大きな値であり減少傾向は確認されませんでした。このことから、更油から今回採油までのヶ月間で酸化防止剤の消耗は確認されていないことから、使用条件が同様であれば定検周期のヶ月は使用できる可能性が高いと判断します。≪状態監視とパラメータ≫分析の目的および各分析のパラメータは以下の通りです。特性低下目的：油の分析結果から、や劣化傾向ならびに添加剤の消耗程度、残存寿命などを確認する。粘度JISK酸価JISK赤外線吸収スペクトルJISK酸化安定度試験JISK汚染目的：油の分析結果から、砂塵あるいは水・異種油などによるや、異物混入の有無を確認する。水分JISK計数汚染度JISB重量汚染度JISB光学顕微鏡観察摩耗目的：油中の摩耗粒子を分析する事により、回転・摺動部の潤滑状態、摩耗劣化の程度、余寿命などを解析する。摩耗診断電子顕微鏡観察JISKX線マイクロアナリシス油中金属濃度JISK≪分析結果≫特性低下粘度：良好粘度値.mm/sの新油値mm/sに対する変化率は+.％であり、当社推奨の管理限界値±％以内に留まっています。酸価：良好酸価.mgKOH/gは新油値の.mgKOH/g以内にあることから、問題は無いと判断します。赤外線吸収スペクトル：良好酸化安定度試験：良好酸化安定度試験の結果、数値minは当社推奨の管理限界値min以上に留まっており、現時点での使用は可能と判断します。汚染水分：良好水分値は当社推奨の管理限界値以内に留まっています。計数汚染度：今回は実施していません。重量汚染度：今回は実施していません。光学顕微鏡観察：今回は実施していません。摩耗摩耗診断電子顕微鏡観察・X線マイクロアナリシス：今回は実施していません。油中金属濃度：今回は実施していません。
報告№109-09249 報告№110-00306 | 分析№109-001747 分析№110-001209 | 110-001209_date110111 | 油中金属の分析は、試料油を以上の高温で発光させた光を分光器で分光し、金属固有の波長から元素を特定するとともに、光の強度から濃度を求めるIカップリング発光分光分析法を用います。また摩耗状態は、SOAP法により求めた金属成分と濃度に、フェログラフィー法による早期発見パラメータであるIs値と摩耗粒子分析とを加味し、さらに摩耗粒子の形態により摩擦面で発生している摩耗機構を推定して総合的に判断します。Iカップリング発光分光分析供試のタービン油を分析した結果、検出された金属は油中金属元素の結果表に示すように、鉄、銅、亜鉛、カルシウム、バリウム、ケイ素でした。これら検出された金属元素から発生箇所を推定すると、鉄、銅・軸受等亜鉛、カルシウム、バリウム、ケイ素・外部混入異物であると思われます。このうち、機械部品が摩耗したと思われる元素はのグループです。バリウムの検出金属濃度でバリウムが検出される場合、添加剤として潤滑油に含まれていることがあります。使用油であるFBKタービンには、これらの元素は添加剤として含まれていません。さらに、本設備で使用している新油の分析結果からも検出されていないことから、油名が違うか、或いは、異種油が混入した可能性が考えられます。ケイ素の検出金属濃度でケイ素がppm検出されました。一般に、潤滑油中からケイ素が検出された場合の原因として、シリコン油或いは、シリコン系の添加剤が検出されるフェログラフィーおよびフィルタ表面の異物観察で砂が多く観察されて検出されるシリコングリースをシール部に塗布している場合、このシリコングリースが潤滑油に混入して検出されるなどが挙げられますが、今回検出が比較的高濃度であることからの可能性が考えられます。については、分析結果では確認することが出来ませんので、これに関する情報があれば提供をお願いします。フェログラフィー摩耗粒子分析結果から観察された粒子は、潤滑状態が正常な場合に発生する摩耗粒子異物の切削作用で発生する切削粒子局部的に高圧・高温となる潤滑状態で発生するフリクションポリマ外部から混入したと思われる樹脂等でした。潤滑状態と摩耗形態異常摩耗の早期発見パラメータとして摩耗粒子を定量化して評価するフェログラフィーのIs値は、潤滑状態がやや厳しいの乗となっていました。摩耗粒子の観察結果から潤滑部では正常な潤滑状態であるマイルド摩耗と異物による切削摩耗が発生し、そして局部的に高圧・高温の箇所があることも確認されました。・切削摩耗転がり軸受に切削摩耗が発生している場合、軸受の寿命が分の程度に低下することが知られており、定期的なトライボ診断による状態監視が必要と考えます。また、切削摩耗発生の原因となる混入異物が残留している場合、この異物により切削摩耗が継続して発生する可能性があります。・フリクションポリマ潤滑油が軸受軌道面で高圧下に押し込められ局部的な高圧・高温状態が混在していることがわかりました。特に、高圧高温状態の解消がなされなければ、潤滑油は劣化する場合があります。汚染粒子数・汚染度物重量汚染粒子数はやや高い値でした。フィルタ表面の異物観察で金属片、鉄錆、砂等が観察されたことから、汚染度が高い要因は、摩耗と外部混入異物の影響と思われます。粘度、全酸価、酸化安定度、有機物・有機化合物の各データは良好でした。潤滑油および軸受は継続使用可能な状態にあるものの、以下の対策が必要です。定期的な分析今後、摩耗の進行を監視するため、定期的に分析を実施することを推奨します。シリコン系のグリースや添加剤の確認シリコン系の添加剤やグリースを使用している箇所があるかについてご確認下さい。分析結果特性低下特性低下に係るパラメータの分析結果は良好と判断します。粘度粘度はmm/sと新油値mm/sに対する粘度変化率は-％で、当社推奨の管理限界値である±％以内にあり、良好と判断します。全酸価添加タービン油の全酸価は、油メーカによって初期値が違うため統一した管理基準を設定するのが困難であることから、当社では管理限界値を設定しておらず、新油分析値との比較及び他の分析項目の結果より全酸価の状態判断を行います。その結果、全酸価は.mgKOH/gと新油値.mgKOH/gに比較して若干高くなっていますが、IRチャートに示すように劣化の兆候として現れるカルボン酸などの有機物・有機化合物の発生が確認されていないことから、異常のない値と判断します。酸化安定度酸化安定度はminであり、当社推奨の管理限界値のmin以上であることから良好と判断します。有機物・有機化合物有機物・有機化合物は、IRチャートによる新油分析値との比較の結果、cm-付近に劣化の兆候を示すカルボン酸の吸収が確認されていないことから、良好と判断します。色相はLであり、新油値のLに比較して大きな変化はないことから、良好と判断します。汚染に係るパラメータの分析結果は、汚染粒子数はやや高い値でした。水分は.ppmであり、当社推奨の管理限界値の以下であることから良好と判断します。汚染粒子数はNAS級であり、当社推奨の管理限界値のNAS級以内であるものの、やや高い値でした。汚染度物重量はmg/mlであり、当社推奨の管理限界値のmg/ml以内であることから良好と判断します。摩耗フェログラフィーによる摩耗粒子の観察の結果、潤滑状態が正常な場合に発生する摩耗粒子、異物の切削作用で発生する切削粒子、局部的に高圧・高温となる潤滑状態発生するフリクションポリマ、外部から混入したと思われる樹脂等が比較的多く観察されました。異常摩耗の早期発見パラメータであるフェログラフィーのIs値がの乗とやや高く、摩耗粒子の形態観察の結果、潤滑状態が正常な場合に発生する摩耗粒子、異物の切削作用で発生する切削粒子、局部的に高圧・高温となる潤滑状態で発生するフリクションポリマ、外部から混入したと思われる樹脂等が比較的多く観察されました。金属濃度SOAP法により金属濃度を測定した結果、外部から混入したと思われる亜鉛がppm、バリウムがppm、ケイ素がppm検出されました。金属濃度酸溶解法により金属濃度を測定した結果、潤滑箇所で発生する金属接触によって検出される鉄が、銅が、外部から混入したと思われる亜鉛が、カルシウム、バリウムが検出されました。
報告№109-09136 報告№112-00201 | 分析№109-001160 分析№112-000803 | 112-000803 | 潤滑油は継続使用可能な状態にあると判断します。但し、今後は障害予防を目的に以下の対策を推奨します。追加分析消泡性能が低下した場合、ギヤ歯面での油膜形成に影響が出て摩耗が進展することがありますので、フェログラフィーおよびSOAP-Tを追加して摩耗により発生する油中金属濃度や潤滑状態を確認することを推奨します。泡立ち試験泡立ち試験の結果は、-と新油値が-であるのに比較して高い値となっていたことから、消泡性能が低下していることが分かりました。今後の使用状況によっては油の酸化劣化が進行したり、ギヤ歯面およびベアリング軌道面で油膜切れが発生したりする場合があるため、消泡剤の添加による消泡性能の改善など何らかの対応が必要になると思われます。分析結果泡立ち試験の結果、消泡性能が低下していることが確認されました。粘度粘度は.mm/sと新油値mm/sに比較して、粘度変化率は-％で、当社推奨の管理限界値である±％以内にあり、良好と判断します。泡立ち試験泡立ち試験は-と新油に比較して高い値でした。水分は.ppmと当社推奨の管理限界値の以下であり、良好と判断します。酸価は.mgKOH/gと新油値.mgKOH/gに比較して高いものの、IRの結果で油劣化の兆候を示すカルボン酸の吸収が確認されていないことから、良好と判断します。
報告№107-4516 報告№107-4516 | 分析№107-00815 分析№107-00817 | 107-00817 | トライボ診断の結果、この油は継続使用可能と判断します。尚、粘度が下限値に近い値であるため、今後は定期的に分析を実施し、粘度変化を監視されることを推奨します。は良好と判断します。粘度は良好の範囲にあるものの、下限値に近い値でした。粘度はmm/sと新油値mm/sに比較して、粘度変化率は-％で、当社推奨の管理限界値である±％以内にあり、良好と判断する。粘度はmm/sでした。粘度はmm/sでした。粘度指数はでした。粘度指数はでした。水分は良好。水分はppmと当社推奨の管理限界値の以下であり、良好と判断する。全酸価は良好。全酸価は.mgKOH/gと新油値.mgKOH/gに比較してやや高いものの、IRの結果で油の劣化が確認されなかったことから、良好と判断します。
報告№108-7004 報告№108-7004 | 分析№108-00445 分析№108-00445 | 108-00445 | ガスタービンの潤滑は、始動時にドライブギヤを使用し、その後の稼働中はベアリングのみに行われるのが一般的な構造で、本設備は、構造に関する事前情報が不足していたため、潤滑状態の評価は、一般的なガスタービンの構造を前提として稼動時間の多いベアリングを中心に行いました。分析の結果、摩耗粒子の形態観察で金属接触が厳しい場合に発生するシビア粒子がやや多く観察されたことから、汚染度が高い要因は、軸受の摩耗によるものと考えられました。今後、更に摩耗が進行し、転がり軸受の寿命の指標となるフレーキングに進展することが懸念されました。進展の速度を知るには、傾向監視が必要で、それには回転数などいくつかのパラメータが必要となります。今回、ガスタービンの回転数が不明であったため、次回を想定するのに必要な回転数をrpmと仮定して次回採油周期を理論計算しました。その結果、潤滑油中の摩耗粒子は、今回の採油から時間以上経過していれば飽和することが分かり、計算で求めた理論時間以上経過して再分析することで摩耗状況の進行が分かります。計算は、仮定を前提としておりますので、再分析の必要性はパラメータとなるデータを詳細に検討する必要がありますので、当社担当にご相談下さい。【】は良好と判断します。粘度は良好と判断します。粘度は.mm/sと新油値.mm/sに比較して、粘度変化率は+％で、当社推奨の管理限界値である±％以内にあり、良好と判断します。水分は良好と判断します。水分はppmと当社推奨の管理限界値の以下であり、良好と判断します。全酸価は良好と判断します。全酸価は.mgKOH/gと新油値.mgKOH/gに比較して高いものの、IRの結果、油劣化の兆候を示すカルボン酸の吸収が確認されていないことから、良好と判断します。IRの結果、良好と判断します。IRの結果、油劣化の兆候を示すカルボン酸の吸収が確認されていないことから、良好と判断します。RBOTは新油との比較が必要です。RBOTはminでした。当社に新油データがないため判定することができませんでした。新油との比較が必要ですので、現在使用している保有の新油をご提供下さい。【】は良好と判断します。計数汚染度は良好と判断します。計数汚染度はNAS級と当社推奨の管理限界値のNAS級以内であり、良好と判断します。重量汚染度は良好と判断します。重量汚染度は.mg/mlと当社推奨の管理限界値のmg/ml以内であり、良好と判断します。粒度分布は以下の通りでした。粒度分布は.μmにピークが確認されました。【機器の潤滑状態】摩耗粒子の形態観察の結果、金属接触が厳しい場合に発生するシビア粒子がやや多く観察されました。SOAPによる油中金属濃度の結果、良好です。SOAPによる油中金属濃度の結果、錫、油の添加剤成分であるリンが検出されました。SOAPによる油中金属濃度の結果、良好です。SOAPによる油中金属濃度の結果、鉄、鉛、銅、錫、外部から混入したと思われるカルシウム、アルミニウム、ナトリウムが検出されました。フェログラフィーの結果、金属接触が厳しい場合に発生するシビア粒子がやや多く観察されました。異常摩耗の早期発見パラメータであるフェログラフィーのIs値がのマイナス乗と良好の範囲にあるものの、摩耗粒子の形態観察の結果、金属接触が厳しい場合に発生するシビア粒子がやや多く観察されました。
報告№109-09136 報告№113-00464 | 分析№109-001160 分析№113-001930 | 113-001930 | 潤滑油は継続使用可能な状態にあると判断します。粘度、全酸価、IR、RBOTの各データは良好でした。尚、別紙RBOTの減少傾向から油の余寿命を求めた結果、本試料は直近の更油から起算して年月まで使用可能であることが分かりました。水分は良好でした。
報告№109-09136 報告№110-00292 | 分析№109-001160 分析№110-001136 | 110-001136 | 摩耗状態摩耗状態は、潤滑油中に含まれる金属成分と濃度を調査し、その結果で評価します。金属元素と濃度の分析は、試料油を以上の高温で発光させ、その光を分光器で分光し、分光によって得られた光の強度と金属固有の波長とから元素を特定するIカップリング発光分光分析法を用います。今回の試料は転がり軸受の潤滑油でしたが、検出された金属は、SOAPの結果表に示すように、鉄、鉛、銅、クロム、アンチモン、錫、リン、亜鉛、カルシウム、アルミニウム、ケイ素、ナトリウム、マグネシウムでした。これら検出された金属元素から発生箇所を推定すると、鉄、鉛、銅、クロム、アンチモン、錫、亜鉛・軸受等リン・オイル添加剤カルシウム、アルミニウム、ケイ素、ナトリウム、マグネシウム・外部混入異物であると思われます。このうち、機械部品が摩耗したと思われる元素はのグループです。検出された金属の粒子は、異物の噛み込みなどで発生する切削粒子、繰返し応力を受けて発生する疲労摩耗粒子であったことから、異物による切削摩耗と疲労による疲労摩耗が発生していることが分かりました。一方、異常摩耗の早期発見パラメータであるフェログラフィーのIs値は、潤滑状態が厳しいの乗となっており、軸受内部の潤滑状態が厳しい状態にあると考えられました。潤滑油膜に混入した外部混入の異物や潤滑摺動部で発生した摩耗粒子は、摩耗を促進させ、或いは摩擦係数を上昇させるなど、潤滑状態に悪影響を与える因子であり、そのため油中異物の粒子数と重量は潤滑状態を評価するパラメータとして使用します。油中粒子数を計測した結果、計数汚染度はNAS級以上と当社推奨の管理限界値を超えていました。フィルタ表面の観察結果から、茶褐色のスラッジ状異物、金属粉、繊維状異物が確認されており、汚染物は、スラッジ異物、摩耗粒子、外部混入異物であることが分かりました。水分はppmと当社推奨の管理限界値の以下であり、良好と判断します。は、油の粘度、油中のスラッジの発生量を判断パラメータに、粘度、全酸価、IRで評価します。分析の結果、油の粘性を示す粘度は、新油値の.mm/sに比較して粘度変化率が+％のmm/sとほぼ変化はなく良好です。油中のスラッジの発生量を示す全酸価は、新油値の.mgKOH/gに対して.mgKOH/g高い.mgKOH/gでした。IRの結果でも油が劣化した場合に発生するカルボン酸の発生が確認されず良好と判断します。以上のことから、潤滑油の劣化は確認されませんでした。結論軸受および潤滑油は継続使用可能な状態にありますが、摩耗の進行が確認されていますので、以下の対策を推奨します。今後、疲労摩耗等の進行を監視するため、定期的に分析を実施し、摩耗の進行状況を確認することを推奨します。定期的に傾向を監視する場合の分析周期を理論的に計算したところ、摩耗の進行確認には時間以上の運転時間が経過していればよいことが分かりましたので、この時間を目安に次回の分析時期を検討してください。なお、次回分析結果が今回と同様であれば、摩耗が安定している状態にあると判断できます。
報告№109-09136 報告№110-00549 | 分析№109-001160 分析№110-002467 | 110-002467 | 金属元素と濃度の分析は、試料油を以上の高温で発光させ、その光を分光器で分光し、分光によって得られた光の強度と金属固有の波長とから元素を特定するIカップリング発光分光分析法）を用います。また摩耗状態は、SOAPにより求めた金属成分と濃度にフェログラフィー法による摩耗粒子分析とを加味して総合的に評価しますが、摩擦面の摩耗機構と摩耗状態の判断は摩耗粒子の形態と、異常摩耗の早期発見パラメータであるIs値により判断します。Iカップリング発光分光分析供試のギヤ油を分析した結果、検出された金属は、油中金属濃度の結果表に示すように、鉄、銅、リン、亜鉛、カルシウム、ナトリウム、マグネシウムでした。これら検出された金属元素から発生箇所を推定すると、鉄、銅・ギヤ歯面、軸受等リン・オイル添加剤亜鉛、カルシウム、ナトリウム、マグネシウム・外部混入異物であると思われます。このうち、機械部品が摩耗したと思われる元素はのグループです。フェログラフィー摩耗粒子と摩耗形態分析結果から観察された粒子は、潤滑状態が正常な場合に発生する摩耗粒子異物の切削作用で発生する切削粒子金属潤滑部が局部的に油膜切れを起して発生するシビア粒子であったことから、潤滑部では、正常なマイルド摩耗、異物による切削摩耗、そしてやや厳しい摩耗形態の凝着摩耗が発生していることが分かりました。減速機で切削摩耗が発生した場合、減速機内部で使用されている転がり軸受が切削摩耗により生じた軌道面の損傷が起点となって寿命が分の程度に低下することがあることから、ギヤ歯面の切削摩耗には十分注意する必要があります。切削摩耗の発生原因となる混入異物が残留している場合、この異物により切削摩耗が継続して発生する可能性があります。潤滑状態異常摩耗の早期発見パラメータとして摩耗粒子を定量化して評価するフェログラフィーのIs値は、潤滑状態が正常なの乗となっていました。バックラッシ提供して頂いたギヤの情報と鉄濃度からバックラッシを求めました。その結果、摩耗が減速機のギヤ歯面に集中していたと仮定した場合、年月の更油からヶ月間に発生したバックラッシの増加量は、推定で×-μmとなりました。また、このヶ月間と同様の稼働率と摩耗速度を用いて設備更新からのバックラッシ総増加量を求めたところ、推定で.×-μmとなりました。このバックラッシの増加量は非常に小さな値であることから、ギヤ歯面は正常であると判断できました。計数汚染度は良好でした。粘度、水分、全酸価、IRの各データは良好でした。潤滑油および減速機は継続使用可能な状態にあると判断します。今後も定期的に分析を実施し、摩耗の進行状況を確認することを推奨します。なお、累積稼働時間および更油後稼働時間が分かれば、初期値からの増加量をより正しく計算することが出来ますので、お知らせ下さい。
報告№108-8019 報告№108-8019 | 分析№108-03240 分析№108-03240 | 108-03240 | 分析の結果、観察された摩耗粒子は、異物の噛み込みなどで発生する切削粒子と局部的な油膜切れにより発生したシビア粒子でしたが、異常摩耗の早期発見パラメータであるIs値が混合潤滑の初期段階を示すの乗であったことから潤滑状態は健全であることが判り、継続使用は可能と判断できました。但し、観察された摩耗形態が切削摩耗と凝着摩耗であり、今後の摩耗進行には注意が必要であり、可能であれば、運転再開後に再度分析を実施し、摩耗の進行状況を確認されることを推奨します。一方、潤滑油の基本性状の粘度および、特性低下を知るパラメータである全酸価、有機物・有機化合物、酸化安定度は、各データとも良好な範囲内にあり、特性低下は認められなかったことからこの油は継続使用可能と判断します。特性低下全ての項目が良好な範囲にあったことから特性低下は認められず良好と判断します。粘度は良好と判断します。粘度は.mm/sと新油値.mm/sに比較して、粘度変化率は-％で、当社推奨の管理限界値である±％以内にあり、良好と判断します。全酸価は良好と判断します。全酸価はmgKOH/gと新油値.mgKOH/gに比較して高い値であるものの、有機物・有機化合物で油劣化の兆候を示すカルボン酸の吸収が確認されていないことから、良好と判断します。有機物・有機化合物の結果、良好と判断します。有機物・有機化合物の結果、油劣化の兆候を示すカルボン酸の吸収が確認されていないことから、良好と判断します。酸化安定度の結果、良好と判断します。酸化安定度はminと当社推奨の管理限界値のmin以上であり、良好と判断します。色相は良好と判断します。色相はLと新油値のLに比較して大きな変化はないことから、良好と判断します。汚染粒子数は当社推奨の管理限界値に到達しています。水分は良好と判断します。水分はと当社推奨の管理限界値の以下であり、良好と判断します。汚染粒子数は当社推奨の管理限界値に到達しています。汚染粒子数はNAS級と当社推奨の管理限界値のNAS級に到達しています。汚染物重量は.mg/mlとなっています。汚染物重量は.mg/mlとなっています。摩耗摩耗粒子の結果、局部的に高圧・高温となる場合に発生するフリクションポリマが多く観察されています。摩耗粒子の結果、局部的に高圧・高温となる場合に発生するフリクションポリマが観察されています。異常摩耗の早期発見パラメータであるフェログラフィーのIs値がの乗で、摩耗粒子の形態観察の結果、局部的に高圧高温となる場合に発生するフリクションポリマが多く観察されています。金属濃度SOAPの結果、鉄および銅が検出されています。金属濃度SOAPの結果、鉄、銅、油の添加剤成分であるリン、外部から混入したと思われるバリウム、亜鉛、カルシウム、アルミニウム、ナトリウム、ケイ素が検出されています。金属濃度酸溶解法の結果、鉄および銅が検出されています。金属濃度酸溶解法の結果、鉄、銅、クロム、油の添加剤成分であるリン、外部から混入したと思われる亜鉛、カルシウム、バリウム、アルミニウム、ナトリウムが検出されています。
報告№109-09136 報告№111-00053 | 分析№109-001160 分析№111-000166 | 111-000166 | 更油からの使用時間をもとに潤滑油の余寿命を評価したところ、潤滑油は次回定検まで使用可能と判断できました。次回定検時に更油を実施しない場合は、酸化安定度を知るための分析を実施し、余寿命を確認することを推奨します。酸化安定度はminであり、当社推奨の管理限界値のmin以上であることから、良好と判断します。
報告№109-09250 報告№109-09250 | 分析№109-001843 分析№109-001843 | 109-001843 | 潤滑油および本設備は継続使用可能な状態にあると判断できますが、摺動面では切削摩耗の発生が確認されており、今後継続して発生することが懸念されるため、再度分析を実施し、摩耗の進行状況および油劣化状況を傾向監視することを推奨します。特性低下特性低下に係るパラメータの分析結果は良好と判断します。粘度粘度は.mm/sと新油値.mm/sに対する粘度変化率は+％で、当社推奨の管理限界値である±％以内にあり、良好と判断します。全酸価添加タービン油については、当社では管理限界値を設定しておらず、新油分析値との比較及び他の分析項目の結果より全酸価の状態判断を行います。その結果、全酸価は.mgKOH/gと新油値.mgKOH/g以内にあり、良好と判断します。酸化安定度酸化安定度はminであり、当社推奨の管理限界値のmin以上であることから、良好と判断します。有機物・有機化合物有機物・有機化合物は、IRチャートによる新油分析値との比較の結果、cm-付近に劣化の兆候を示すカルボン酸の吸収が確認されていないことから、良好と判断します。色相はLであり、新油値のLに比較して大きな変化はないことから、良好と判断します。汚染に係るパラメータの分析結果は良好と判断します。水分は.ppmであり、当社推奨の管理限界値の以下であることから、良好と判断します。汚染粒子数はNAS級であり、当社推奨の管理限界値のNAS級以内であることから、良好と判断します。汚染度物重量は.mg/mlであり、当社推奨の管理限界値のmg/ml以内であることから、良好と判断します。摩耗フェログラフィーによる摩耗粒子の観察の結果、異物の噛み込みなどで発生する切削粒子が観察されました。異常摩耗の早期発見パラメータであるフェログラフィーのIs値がの乗とやや高く、摩耗粒子の形態観察の結果、異物の噛み込みなどで発生する切削粒子が観察されました。金属濃度SOAP法により金属濃度を測定した結果、潤滑箇所で発生する金属接触によって検出される鉄、鉛がppm、油の添加剤成分であるリンがppm、亜鉛が、カルシウムがppm、外部から混入したと思われるケイ素がppmと僅かに検出されましたが良好と判断します。金属濃度酸溶解法により金属濃度を測定した結果、潤滑箇所で発生する金属接触によって検出される鉄が、錫が.pm、外部から混入したと思われる亜鉛、ナトリウムが共に、カルシウムがと僅かに検出されましたが良好と判断します。
報告№109-09136 | 分析№109-001160 | 113-002308 | 対象設備は継続使用可能な状態にあると判断します。但し、水分濃度が高いことから、以下の対策を推奨します。更油水分の影響により金属表面で腐食摩耗が発生し、発生した鉄錆等の粒子が潤滑部に噛み込み、摩耗が進行することが懸念されることから、予防措置として更油を推奨します。定期的な分析今後の摩耗推移を監視するため、定期的な分析実施を推奨します。異常摩耗の早期発見のパラメータであるIs値は、レベルとやや高い値でした。また、潤滑部の摩耗が認められたため、定期的に潤滑油分析を実施し、摩耗推移を監視することが有用と考えます。フェログラフィーで比較的多く観察された粒子は、以下の通りです。正常な摩耗粒子・潤滑状態が正常なマイルド摩耗により発生。シビア粒子・潤滑状態がやや厳しい凝着摩耗により発生。極微小領域で油膜切れが発生したことを示します。黒錆・潤滑状態がやや厳しい凝着摩耗により発生。局部的な厳しい金属接触と高い摩擦熱が発生していたことを示します。シビア粒子、黒錆は、摩擦面が将来的に異常摩耗へ進展する可能性を示唆しているため、傾向監視が有用と思われます。詳細は、別紙傾向監視が必要な摩耗粒子をご覧ください。シリンダライナ、ピストンリングの摩耗SOAP-Tで鉄がppmと比較的高い値で検出され、フェログラフィーで鉄系のシビア粒子が観察されたことから、鉄を主成分とした部品、例えばシリンダライナやピストンリング等が摩耗している可能性があるため、今後の摩耗進行の監視が有用です。コンロッドメタル、クランクメタルの摩耗SOAP-Tでメタルの主成分である錫がppm、銅が検出されたことから、コンロッドメタル、クランクメタルが局部的に摩耗していると推定されました。検出されたメタル成分は、現時点では低濃度であることから継続使用に支障がない範囲であると判断しますが、今後、摩耗が進行し異常摩耗に進展することを防止するため、傾向分析による摩耗推移の監視が有用です。詳細は、別紙コンロッドメタル・クランクメタルの摩耗をご覧ください。粘度、酸価、塩基価の各データは良好です。水分はppmと当社推奨の管理限界値を若干超えていました。今後、水分の影響でエンジン内部に錆が発生し、その影響で摩耗が発生する懸念があります。
報告№109-09136 報告№113-00295 | 分析№109-001160 分析№113-001198 | 113-001198 | 軸受は継続使用可能な状態にあると判断します。但し、SOAPの銅濃度が高いことから、以下の対策が必要です。油劣化の確認今後、別紙鉱油の酸化に対する金属触媒の影響に示すように銅濃度の増加に伴い酸化速度が速まる可能性があるため、今回の分析から短期間のうちに再分析を実施し、油劣化の進行状況を確認することを推奨します。はフェログラフィーおよびSOAP／D-SOAPの結果から総合的に判断した結果、継続使用は可能ですが、今後の機器の機能を確認するためにも傾向管理が有用と考えます。フェログラフィー【定量分析：Is値】Is値は異常摩耗の早期発見パラメータのつで、摩耗程度を定量化するために用います。Is値は前回に比較してのマイナス乗から変化はなく、低い値でした。フェログラフィー【定性分析：摩耗粒子および摩耗形態観察】分析結果から観察された全ての粒子量は少でした。Iカップリング発光分光分析【SOAP/D-SOAP】検出された金属元素から発生箇所を推定すると、以下の通りでした。銅、錫・軸受等リン、亜鉛・オイル添加剤カルシウム、ケイ素、ナトリウム・外部混入異物銅の溶出SOAPの結果、前回に比較して銅がppmからppmに増加していました。提供して頂いた情報によれば、ボイラ給水ポンプのラビンリンスリングに銅が使用されていると思われますので、この部位の銅が検出されているか、或いは、潤滑油中の亜鉛系添加剤がその他の銅を使用した箇所と反応して溶出させていると推定されます。銅濃度は、別紙鉱油の酸化に対する金属触媒の影響に示すように濃度の増加とともに酸化速度が加速しますので、注意が必要です。計数汚染度は、前回に比較してNAS級から等級に変化はなく、重量汚染度は.mg/mlから.mg/mlに減少し、共に良好でした。分析結果は良好と判断します。計数汚染度計数汚染度はNAS級と当社推奨の管理限界値のNAS級以下にあり、良好と判断します。重量汚染度は.mg/mlと当社推奨の管理限界値のmg/ml以下にあり、良好と判断します。SOAPの結果、前回同様に銅が高い値でした。SOAPSOAPの結果、油の添加剤成分であるリン、亜鉛が検出されました。検出された亜鉛は、添加剤として化学反応により銅をイオン化させることが知られており、銅濃度が前回より約ppm増加したのはこの影響によるものと推定されます。銅濃度の増加は、別紙鉱油の酸化に対する金属触媒の影響に示されるように、油の酸化劣化速度を増大させるため、注意が必要です。D-SOAPD-SOAPの結果、摩耗により発生する鉄が検出されていないことから、良好と判断します。フェログラフィー異常摩耗の早期発見パラメータであるフェログラフィーのIs値がのマイナス乗と良好の範囲にあり、摩耗状態は正常と判断します。
報告№109-09094 報告№112-00124 | 分析№109-000872 分析№112-000423 | 112-000423_旧 | 潤滑油は継続使用可能な状態にあると判断します。は良好でした。≪状態監視とパラメータ≫分析の目的および各分析のパラメータは以下の通りです。特性低下目的：油の分析結果から、や劣化傾向ならびに添加剤の消耗程度、残存寿命などを確認する。粘度JISK酸価JISK赤外線吸収スペクトルJISK酸化安定度試験JISK汚染目的：油の分析結果から、砂塵あるいは水・異種油などによるや、異物混入の有無を確認する。水分JISK計数汚染度JISB重量汚染度JISB光学顕微鏡観察摩耗目的：油中の摩耗粒子を分析する事により、回転・摺動部の潤滑状態、摩耗劣化の程度、余寿命などを解析する。摩耗診断電子顕微鏡観察JISKX線マイクロアナリシス油中金属濃度JISK≪分析結果≫特性低下粘度：良好粘度値mm/sの新油値mm/sに対する変化率は+.％であり、当社推奨の管理限界値±％以内に留まっています。酸価：良好酸価.mgKOH/gは新油値の.mgKOH/g以内にあることから、問題は無いと判断します。赤外線吸収スペクトル：良好酸化安定度試験：良好酸化安定度試験の結果、数値minは当社推奨の管理限界値min以上に留まっており、現時点での使用は可能と判断します。汚染水分：良好水分値.ppmは当社推奨の管理限界値以内に留まっています。計数汚染度：今回は実施していません。重量汚染度：今回は実施していません。光学顕微鏡観察：今回は実施していません。摩耗摩耗診断電子顕微鏡観察・X線マイクロアナリシス：今回は実施していません。油中金属濃度：今回は実施していません。
報告№109-09136 報告№111-00234 | 分析№109-001160 分析№111-001168 | 111-001168 | 軸受は継続使用可能な状態にあると判断しますが、水分の混入と若干の摩耗の発生が確認されていますので、次項に示す対策を推奨します。水分除去および濾過水分が高いことから、油槽内で錆が発生したり、水分の影響で油膜が保持されにくくなることが懸念されるため、水分除去を推奨します。なお、本設備の停止がとれない場合の水分除去方法は、新油を上部から補給できる位置から充填し、充填しながら下層部にある水分をドレン配管などから排出する方法を提案します。その際には油面の変動がないようにご注意下さい。また、濾過も同様に停止が取れない場合は、濾過装置に新油を十分に充填してから、本設備に接続し、油を循環させながら濾過を実施する方法を提案します。この場合も油面の変動がないようにご注意下さい。定期的な分析切削摩耗や凝着摩耗の進行を監視するため、定期的に分析を実施し、摩耗の進行状況を確認することを推奨します。傾向監視のための次回採油時期は、最短で約時間となります。この時間は、油中汚染物が均一になるために必要とする時間であり、この時間を経過すれば、再分析の結果から状態の傾向を確認することが可能となりますので、これを参考に次回分析時期を検討されることを提案します。フェログラフィー異常摩耗の早期発見パラメータとして摩耗粒子を定量化して評価するフェログラフィーのIs値は、前回のの乗から変化はなく、摩耗が安定していることを示していました。摩耗粒子の形態で比較的多く観察された粒子は、潤滑状態が正常な場合に発生する摩耗粒子、異物の噛み込みなどで発生する切削粒子、金属潤滑部が局部的に油膜切れを起して発生するシビア粒子、外部から混入したと思われる鉄錆、砂等でした。このような摩耗粒子が観察された場合には、潤滑部では正常なマイルド摩耗、異物による切削摩耗と潤滑状態がやや厳しい凝着摩耗であることが分かります。切削摩耗は、他の摩耗形態に比較して摩耗進行速度が速く注意が必要で、定期的なトライボ診断による状態監視が必要と考えます。切削摩耗の原因となる混入異物が残留している場合、この異物により切削摩耗が継続して発生する可能性があります。Iカップリング発光分光分析供試のタービン油を分析した結果、検出された金属元素は、鉄、銅、ニッケル、錫、リン、カルシウム、アルミニウム、ケイ素、ナトリウムが検出されました。これらの検出された金属元素から発生箇所を推定すると鉄、銅、ニッケル、錫・軸受等リン・オイル添加剤カルシウム、アルミニウム、ケイ素、ナトリウム・外部混入異物であると思われます。このうち、機械部品が摩耗したと思われる元素はのグループです。前回に比較して計数汚染度はNAS級からNAS級にランク減少し、良好でした。前回同様に水分はからppmに減少しているものの、当社推奨の管理限界値を大きく超えていました。今後、水分の影響で油槽内に錆が発生し、その影響で摩耗が発生する懸念があります。分析結果水分は当社推奨の管理限界値を大きく超えていました。粘度粘度はmm/sと新油値mm/sに比較して、粘度変化率は-％で、当社推奨の管理限界値である±％以内にあり、良好と判断します。水分はppmと当社推奨の管理限界値のを超えていました。全酸価全酸価は.mgKOH/gと新油値.mgKOH/gに比較して変化はなく、良好と判断します。IRIRの結果、油劣化の兆候を示すカルボン酸の吸収が確認されていないことから、良好と判断します。は良好と判断します。計数汚染度計数汚染度はNAS級と当社推奨の管理限界値のNAS級以内にあり、良好と判断します。重量汚染度は.mg/mlと当社推奨の管理限界値のmg/ml以内にあり、良好と判断します。粒度分布粒度分布は、適正な散乱強度がえられず測定できませんでした。機器の潤滑状態摩耗粒子の形態観察の結果、潤滑状態が正常な場合に発生する摩耗粒子、異物の噛み込みなどで発生する切削粒子、金属潤滑部が局部的に油膜切れを起して発生するシビア粒子、外部から混入したと思われる鉄錆、砂等が比較的多く観察されました。SOAPSOAPの結果、油の添加剤成分であるリン)が検出されました。摩耗により発生する鉄および錫は検出されていないことから、良好と判断します。D－SOAPD－SOAPの結果、摩耗により発生する鉄、銅、錫が検出されました。フェログラフィー異常摩耗の早期発見パラメータであるフェログラフィーのIs値がの乗とやや高く、摩耗粒子の形態観察の結果、潤滑状態が正常な場合に発生する摩耗粒子、異物の噛み込みなどで発生する切削粒子、金属潤滑部が局部的に油膜切れを起して発生するシビア粒子、外部から混入したと思われる鉄錆、砂等が比較的多く観察されました。電子顕微鏡・X線マイクロアナリシス観察された粒子をSEM・XMAで詳細に分析した結果、粒子には鉄、マンガンが比較的多く含まれており、成分割合から粒子は主に軸受から発生していると推定できました。
報告№109-09606 報告№109-09606 | 分析№109-003725 分析№109-003725 | 109-003725 | ・摩耗状態油中金属分析の結果、前回同様にSOAPで鉄、ニッケル、D－SOAPで鉄、鉛、銅、カルシウムが比較的多く検出されました。これらの金属成分は、粒子観察の結果から摩耗が正常な状態で発生するマイルド摩耗粒子、異物の噛み込みなどで発生する切削粒子、金属接触が厳しい場合に発生するシビア粒子が観察されていることから、潤滑部で発生している摩耗形態はマイルド摩耗切削摩耗凝着摩耗であることが分かりました。マイルド摩耗は、機械が正常な摩耗をしている場合に発生するもので、金属がマイルドに擦られることにより金属表面に摩耗が極めて少ない特殊な表面層が形成され、摩擦表面は平滑な状態となります。この状態が安定である限り摩耗状態は正常であり発生する摩耗粒子は少ないことが分かっています。異常摩耗の早期発見パラメータであるフェログラフィーのIs値が前回のの乗から乗に桁上昇しているものの、観察された摩耗粒子は、μm以下の微小な鉄系摩耗粒子が比較的多く観察されたことから、シリンダ及びピストンリング、クランクメタル、カムロール等における潤滑部の摩耗は安定していると思われます。・軸受の摩耗前回に比較して軸受メタルの主成分である錫が検出されていないことから、現在のところ、クランクメタル等の軸受メタルの潤滑状態は正常であると思われます。・水分は良好の範囲にあるものの、粘度、全塩基価の各データは新油データが当社にないため、評価することが出来ませんでした。結論対象設備は継続使用可能な状態にあるものの、潤滑油は以下の対策が必要です。を示す粘度、全塩基価の各データは新油データを基準として評価しています。今回は、新油データがなく正確に評価できなかったため、今後は現在充填用に使用している新油を分析し、そのデータを基準に管理されることを推奨します。
報告№103-4530 | 分析№103-01386 | 103-01386 | 分析の結果、オイルリングの摩耗とメタルの摩耗が確認されました。オイルリングの摩耗はオイルリング自身の振れ回りが原因です。今後、潤滑油を適正にかきあげることができなくなり、油膜切れを発生させることが懸念されるため以下の点に注意し管理されることを推奨します。巡視の際にオイルリングの回転状況を確認する可能であれば濾過を実施すると共に、ヶ月以内に再度分析を実施し、汚染状況及び摩耗の進行状況を確認する又、RBOTがminと低下しており、今後、RBOTの低下が加速することが懸念されるため、低下傾向を把握し、劣化の進行状況を確認されると共に早急に更油されることを推奨します。これらのことは以下のことから判断しました。計数汚染度がNAS級以上、重量汚染度がmg/mlと当社推奨の管理限界値を超えており、異常摩耗の早期発見パラメータである、Is値がの乗と高く、摩耗粒子形態観察の結果、オイルリングの摩耗により発生した銅合金が多く見られ、D－SOAPで、鉄が、銅がppm、メタルの主成分である錫が、油の添加剤成分である亜鉛がppm検出され、又、RBOTが新油のminに比較してminと酸化防止剤の残存量が％に低下していた。
|  | 113-001159 | IR、SOAP-Tの結果で新油と一致しないデータが確認されたことから、異種油の混入または油名の誤りが考えられるため、に示す対策を推奨します。減速機減速機は継続使用可能であるため、分解点検の必要はないと判断します。但し、将来的な摩耗進行の有無を確認するためにも傾向監視を継続することが有効です。異種油の混入、油名の確認および、場合によっては更油分析データから新油と一致しないデータが確認されたことから、異種油の混入または油名が違っている可能性があります。油は設備の条件にあった適正な性能のものを使用することが重要であるため、異種油の混入の有無、油名を再確認することを推奨します。再確認し、現在使用している油が設備の条件に不適正であると判明した場合は、更油を推奨します。定期的なトライボ診断実施定期的な分析を実施することにより、データの変化から異常の兆候を早期に発見することが可能となります。今後懸念される疲労摩耗の進行を監視するため、定期的なトライボ診断の実施を推奨します。IRで新油と一致しないデータが確認されたことから、異種油の混入または油名の誤りが考えられます。粘度粘度は、.mm/sと新油値のmm/sに比較して粘度変化率が-％となっており、当社推奨の管理限界値である±％以内にあり、良好でした。水分は.ppmと当社推奨の管理限界値以下にあり、良好と判断します。酸価・IR酸価劣化の進行度は、酸価およびIRの結果から総合的に判断します。酸価は、.mgKOH/gと新油値.mgKOH/gに比較して高いものの、IRの結果で油劣化の兆候を示すカルボン酸の吸収が確認されていないことから、油は劣化していないと判断します。但し、IRの結果、新油のIRスペクトルと一致しない箇所が確認されました。異種油の混入、または油名の誤りなどが考えられます。は良好でした。計数汚染度計数汚染度はNAS級と当社推奨の管理限界値NAS級以下であり、良好でした。重量汚染度は.mg/mlでした。光学顕微鏡写真重量汚染度で濾過したフィルタ表面上の夾雑物を光学顕微鏡で観察した結果、鉄錆、砂等が観察されました。はフェログラフィーおよびSOAP-Tの結果から総合的に判断した結果、継続使用は可能ですが、今後の機器の機能を確認するためにも傾向管理が有用と考えます。フェログラフィー【定量分析：Is値】Is値は異常摩耗の早期発見パラメータのつで、摩耗粒子を定量化するために用います。今回のIs値は、の乗と低い値でした。フェログラフィー【定性分析：摩耗粒子および摩耗形態観察】分析結果から観察された代表的な粒子は、以下の通りでした。正常な摩耗粒子・潤滑状態が正常なマイルド摩耗により発生。疲労摩耗粒子・繰返し応力を受けて発生。Iカップリング発光分光分析【SOAP-T】検出された金属元素から発生箇所を推定すると、以下の通りでした。鉄、鉛、ニッケル、錫・ギヤ歯面、軸受等リン、亜鉛、バリウム・添加剤カルシウム、アルミニウム、ナトリウム、モリブデン・外部混入異物SOAP-Tの結果、ご提供頂いた新油FBKオイルROで添加剤のバリウムがppm検出されていますが、本試料油からはバリウムが検出されず、新油に含まれていないモリブデンがppmと比較的高い値で検出されました。このことから、異種油の混入、または油名の誤りなどが考えられます。バックラッシ検出された鉄濃度を基にバックラッシ増加量の計算を行いました。今回、歯車の歯幅、モジュール、歯数、歯車の構成が不明でした。よって、歯幅をmm、モジュールを、太陽歯車、遊星歯車、太陽歯車の歯数をそれぞれ、、の遊星ハスバ歯車と仮定し、バックラッシの増加量を計算しました。その結果、今回検出された鉄がギヤ歯面から、平均的に摩耗して発生していたと仮定した場合、バックラッシの増加量は以下の通りと推定されます。表バックラッシ増加量接触箇所 バックラッシ増加量上限値 バックラッシ増加量 内歯車-遊星歯車 . 約. 遊星歯車-太陽歯車 . 約. バックラッシの初期値が不明であるため、増加量の上限値を適正なバックラッシの最大値と最小値の差としました。今回の推定されたバックラッシ増加量は上限値に比較して十分に小さい値であり、良好であると推定できます。
報告№109-09136 報告№112-00091 | 分析№109-001160 分析№112-000260 | 112-000260 | 潤滑油は継続使用可能な状態にあると判断します。粘度、全酸価、IR、RBOTの各データは良好でした。油の余寿命は、使用油の使用期間または使用時間が不明であったため、ご依頼の油の余寿命に関する検討は行えませんでした。ただし、分析の結果で新油値がminであったことから、使用期間を仮にヶ月間と仮定すれば余寿命は十二分にあると言えます。可能であれば、使用期間、あるいは使用時間の情報をご提供下さい。水分は良好でした。
報告№109-09136 報告№112-00589 | 分析№109-001160 分析№112-002442 | 112-002442_date130409 | 分析の結果、潤滑油の劣化はなく良好でした。しかし、粘度やSOAP-Tの結果から異種油の混入または、油名の誤りの可能性があります。また、油中の汚染度がやや高く、汚染物がギヤ歯面や軌道面に噛み込み摩耗が進行することが懸念されるため、以下の対策を推奨します。減速機分析の結果、減速機は継続使用可能な状態にあると判断します。但し、切削摩耗や凝着摩耗、そして疲労摩耗が発生しており、今後も摩耗の進行を傾向監視するため、以下の対策を推奨します。定期的な分析定期的に分析を実施することにより、データの変化から異常の兆候を早期に発見することが可能となります。また、今回は対象設備の初回分析であるため、あと最低でも回分析を実施し、分析データの変化から今後の分析周期を検討することを推奨します。今後、切削摩耗、凝着摩耗の進行が懸念されるため、出来るだけ早めに回目の分析を実施することを推奨します。更油粘度は、一端上昇し始めると劇的に上昇することがあります。また、粘度上昇により粘性抵抗が増大して油温も上昇し、油が劣化しやすくなるため、劣化した場合、油中の酸成分により金属表面が腐食することがあるため、更油を推奨します。水分、酸価、IRの結果は、酸化劣化はなく良好でした。しかし、粘度は当社推奨の管理限界値を超えていましたので、更油を推奨します。粘度粘度は、mm/sと新油値mm/sに比較して、粘度変化率は+.％で、当社推奨の管理限界値である±％を超えていました。適正な粘度範囲で使用していない場合、粘性抵抗が増大することにより、油温が上昇して、油劣化の進行に繋がることが懸念されますので、更油の対策を推奨します。水分は、.と当社推奨の管理限界値の以下であり、良好と判断します。酸価は、.mgKOH/gと新油値.mgKOH/g以上であるものの、IRの結果で油劣化の兆候を示すカルボン酸の吸収が確認されていないことから、良好と判断します。IRIRチャートの結果、新油と使用油のスペクトルパターンはほぼ一致し、また、油劣化の兆候を示すカルボン酸の吸収が確認されていないことから、良好と判断します。計数汚染度は当社推奨の管理限界値以下であるものの、やや高い値でした。計数汚染度計数汚染度は、NAS級と当社推奨の管理限界値NAS級以下であるものの、やや高い値でした。重量汚染度は、mg/mlでした。光学顕微鏡写真重量汚染度で濾過したフィルタ表面上の夾雑物を光学顕微鏡で観察した結果、金属片、鉄錆、砂等が観察されました。はフェログラフィーおよびSOAP-Tの結果から総合的に判断した結果、継続使用は可能ですが、機器の機能を保持するためにも傾向管理が有用と考えます。フェログラフィー【異常摩耗指数：Is値】Is値は異常摩耗の早期発見パラメータのつで、摩耗粒子を定量化するために用います。今回のIs値はの乗とやや高い値でした。フェログラフィー【定性分析：摩耗粒子および摩耗形態観察】観察された摩耗粒子は、以下の通りでした。切削粒子・異物や金属表面の微小突起による切削摩耗により発生。シビア粒子・潤滑状態がやや厳しい凝着摩耗により発生。金属潤滑部が局部的に油膜切れを起していると考えられます。疲労摩耗粒子・繰返し応力を受けて発生。観察された摩耗粒子の中でも切削粒子、シビア粒子は、注意が必要です。減速機で切削摩耗が発生した場合、減速機内部で使用されている転がり軸受が切削摩耗により生じた軌道面の損傷が起点となって、寿命が分の程度に低下することがあることから、切削摩耗には十分注意する必要があります。切削摩耗の発生原因となる混入異物が残留している場合、この異物により切削摩耗が継続して発生する可能性があります。シビア粒子は、凝着摩耗に分類されます。これらの摩耗粒子は、軌道面で凝着、破断を繰り返し、この過程で生じる移着粒子が成長して摩耗粒子となります。そのため、軌道面では局部的に油膜切れが発生していることを示しています。この状態が継続した場合、摩耗粒子のサイズは徐々に大型化していき、軸受の損傷に至る場合がありますので、傾向監視が必要です。Iカップリング発光分光分析【SOAP-T】検出された金属元素から発生箇所を推定すると、以下の通りでした。鉄、鉛、ニッケル・軸受等リン、モリブデン・添加剤亜鉛、カルシウム、アルミニウム、ナトリウム・外部混入異物SOAP-Tの結果、亜鉛が比較的高い値でした。ご提供頂いた新油ダフニースーパーギヤには、添加剤として含まれていないことから、異種油の混入、または油名の誤り、その他の亜鉛を使用した箇所の溶出・摩耗が考えられます。亜鉛メッキ等であった場合、耐食性が低下して腐食に進展することが懸念されます。バックラッシご提供いただいた減速機に関する情報からハスバ歯車の組み合わせの段減速機構であり、この歯車の構成から接触点箇所のバックラッシを求めました。尚、油量が不明でしたので、Lと仮定しました。ギヤのバックラッシの増加量を求めた結果、接触点箇所でバックラッシの増加量は、約.μmと推定されます。バックラッシ増加分の上限値は、メーカにより差異はあるものの、当社の推奨するバックラッシは、一般に推奨されるμmを管理目安にしています。この値に比較して十分に小さい値です。
報告№109-09136 報告№112-00591 | 分析№109-001160 分析№112-002462 | 112-002462 | 潤滑油は、水分、計数汚染度、重量汚染度が高く、腐食やバルブ類の動作障害の原因となりやすいことから、濾過の実施、或いは、更油を推奨します。また、油中金属元素のクロム濃度が約ヶ月で約倍に増加していることがわかりました。クロムは、シリンダ内面にメッキされていることから、シリンダ内面の摩耗によるものと推定されます。今後、メッキが剥がれ落ちてきた場合、耐摩耗性が低下し、シリンダ内面の摩耗が進行してピストンの動作に支障が出る懸念があるため、以下の対策を推奨します。シリンダ内面の点検と採油箇所の検討SOAPの結果、クロムが高い値であり、仮定した数値が間違っていなければ、メッキ部分は摩耗している可能性があることから、シリンダ内面の点検を推奨します。今後分析を実施する場合、シリンダポートの両側から採油を実施し、ポートのどちら側が摩耗しているかを確認することを併せて推奨します。水分除去今後、水分の影響で油槽内部に錆が発生し、その影響で摩耗が発生することが懸念されるため、更油或いは、濾過などによる水分除去を推奨します。濾過効率の確認潤滑油が常時濾過されている設備は、全体油量と潤滑油ポンプ吐出量、そして濾過機の濾過効率などをパラメータとして潤滑状態の評価を行います。今後は、濾過機の入口と出口から採油を実施することを推奨します。最適な採油方法本試料油は、機機器停止中に油槽上部プラグから採油されているため、分析データが低濃度に出ていると推定されます。正確なデータによる診断を行うためにも、今後の採油は、極力運転中もしくは停止直後の油槽中層部から実施されることを推奨します。はフェログラフィーおよびSOAP/D-SOAPの結果から総合的に判断した結果、傾向管理が必要な状態にあると考えられます。フェログラフィー【定量分析：Is値】Is値は異常摩耗の早期発見パラメータのつで、摩耗粒子を定量化するために用います。今回のIs値はの乗とやや高い値でした。フェログラフィー【定性分析：摩耗粒子および摩耗形態観察】分析結果から比較的多く観察された粒子は、以下の通りでした。正常な摩耗粒子・潤滑状態が正常なマイルド摩耗により発生。フリクションポリマ・局部的に高圧・高温となる場合に発生。観察された摩耗粒子の中でもフリクションポリマは、注意が必要です。フリクションポリマは、潤滑油が摺動面に押し込められ高圧状態になると同時に、圧縮熱により高温状態になった結果、基油自身が重合反応を起こし生成することが知られています。そのため、高圧高温状態の解消がなされなければ、潤滑油の劣化が進行し、粘度上昇に因る潤滑異常に進展する場合があります。Iカップリング発光分光分析【SOAP/D-SOAP】検出された金属元素から発生箇所を推定すると、以下の通りでした。鉄、鉛、銅、クロム、錫、亜鉛・シリンダ内壁、ポンプ内部等リン・添加剤カルシウム、ナトリウム・外部混入異物クロムメッキの摩耗深さSOAPの結果、クロムがppm検出されました。シリンダ内面にクロムメッキをしていることから、シリンダ内面の摩耗によるものと考えられます。メッキの膜厚は、～μm以上であり、用途に応じて膜厚が選定されます。今回の分析結果からメッキの摩耗深さを求めました。情報が不明な部分がありますので、シリンダ直径をmm、ストローク幅をmmと仮定しました。その結果、メッキ部分の平均的な摩耗深さは、μmと推定されました。メッキの膜厚が最も少ないμmであった場合、既にメッキが摩耗している可能性が考えられます。計数汚染度はNAS級以上、重量汚染度はmg/mlと、共に当社推奨の管理限界値を超えていました。水分濃度が高く、D-SOAPで油の添加剤成分であるリンが検出され、フィルタ表面の異物観察で表面が茶褐色で、金属片、鉄錆、砂等が観察されたことから、汚染度が高い要因は、摩耗とスラッジ、水分、そして外部混入異物の影響と思われます。粘度、酸価、IRの各データは良好でした。水分は.ppmと当社推奨の管理限界値を超えていました。今後、水分の影響で油槽内に錆が発生し、その影響で摩耗が発生する懸念があります。
報告№107-8000 報告№107-8000 | 分析№107-00417 分析№107-00417 | 107-00417 | トライボ診断の結果、泡立ち試験を除く項目は良好でした。泡立ち試験の結果は、-でした。これは、今回の採油量が少なく分析に必要な油量が確保できなかったため参考値ですが、新油値が-であり、使用油の結果は、これと同レベルにあることから消泡性能は、新油と比較して大きな変化はなかったと考えられました。一方、摩耗粒子の形態観察の結果、ブッシュなどの銅合金を使用した箇所の摩耗で発生したと推定されるμmサイズの銅系粒子が確認されました。ギヤボックスの油系統にはインラインフィルタとオフラインフィルタがあり、μmサイズ以上の粒子の大部分は捕捉されていると考えられます。それにもかかわらず、μmの大型の摩耗粒子が確認されており、ギヤ歯面ではやや厳しい潤滑状態が発生している可能性があると思われました。油中摩耗粒子は、インラインフィルタやオフラインフィルタに捕捉され、異常な摩耗状態が発生したとしても正常な潤滑状態にあると誤認してしまう可能性が考えられます。これを避けるため、今後の診断に当たっては、これまでの採油箇所に加え、インラインフィルタやオフラインフィルタの捕捉物も分析し、その結果から潤滑状態を評価することを推奨します。尚、フィルタ捕捉物の分析を実施する際には、フィルタ流量、フィルタ使用時間などの追加情報が必要です。是非ご提供下さい。泡立ち試験の結果、採油量が少なく、泡立ち試験に必要な油量が確保できなかったため、参考値と考える必要があるものの、新油と同レベルにありました。粘度は良好。粘度はmm/sと新油値.mm/sに比較して、粘度変化率は-％で、当社推奨の管理限界値である±％以内にあり、良好と判断する。粘度はmm/sでした。粘度はmm/sでした。粘度指数はでした。粘度指数はでした。泡立ち試験は-でした。泡立ち試験は-と新油と同レベルにあり、消泡性能が新油と同レベルにあることが確認されました。尚、試料油量が少量であったため、参考値として下さい。水分は良好。水分はppmと当社推奨の管理限界値の以下であり、良好と判断する。全酸価は良好。全酸価は.mgKOH/gと新油値.mgKOH/gに比較してやや高いものの、良好と判断する。機器の潤滑状態摩耗粒子の形態観察の結果、銅合金を使用した箇所の摩耗により発生したと推定されるμmサイズの摩耗粒子が観察されました。μmサイズの銅合金の摩耗粒子が観察されました。異常摩耗の早期発見パラメータである潤滑状態指数がのマイナス乗と正常な範囲にあるものの、摩耗粒子の形態観察の結果で銅合金を使用した箇所の摩耗により発生したμmサイズの摩耗粒子が観察されました。
報告№109-09249 報告№111-00162 | 分析№109-001747 分析№111-000890 | 111-000890 | 潤滑油および対象設備は継続使用可能な状態であると判断します。特性低下特性低下に係るパラメータの分析結果は良好と判断します。粘度粘度はmm/sと新油値mm/sに対する粘度変化率は+％で、当社推奨の管理限界値である±％以内にあり、良好と判断します。全酸価添加タービン油の全酸価は、油メーカによって初期値が違うため統一した管理基準を設定するのが困難であることから、当社では管理限界値を設定しておらず、新油分析値との比較及び他の分析項目の結果より全酸価の状態判断を行います。その結果、全酸価は.mgKOH/gと新油値.mgKOH/g以内にあることから、良好と判断します。酸化安定度酸化安定度はminであり、当社推奨の管理限界値のmin以上であることから良好と判断します。有機物・有機化合物有機物・有機化合物は、IRチャートによる新油分析値との比較の結果、cm-付近に劣化の兆候を示すカルボン酸の吸収が確認されていないことから、良好と判断します。色相はLであり、新油値のL.に比較して大きな変化はないことから、良好と判断します。汚染に係るパラメータの分析結果は良好と判断します。水分はppmであり、当社推奨の管理限界値の以下であることから良好と判断します。汚染粒子数はNAS級であり、当社推奨の管理限界値のNAS級以内であることから良好と判断します。汚染度物重量はmg/mlであり、当社推奨の管理限界値のmg/ml以内であることから良好と判断します。摩耗フェログラフィーによる摩耗粒子の観察の結果、潤滑状態が正常な場合に発生する摩耗粒子、外部から混入したと思われる鉄錆等が比較的多く観察されました。異常摩耗の早期発見パラメータであるフェログラフィーのIs値がの乗とやや高く、摩耗粒子の形態観察の結果、潤滑状態が正常な場合に発生する摩耗粒子、外部から混入したと思われる鉄錆等が比較的多く観察されました。金属濃度SOAP法により金属濃度を測定した結果、外部から混入したと思われる亜鉛がppm検出されましたが僅かであり良好と判断します。金属濃度酸溶解法により金属濃度を測定した結果、潤滑箇所で発生する金属接触によって検出される鉄が、鉛、錫が、外部から混入したと思われる亜鉛が、カルシウムが、バリウム、ナトリウムが、マグネシウムが検出されました。
報告№109-09108 報告№113-00613 | 分析№109-01022 分析№113-002597 | 113-002597 | 潤滑油分析の結果、は良好な状態にあるものの、重量汚染度が.mg/mlとやや高く、汚染されています。継続使用する場合には、汚染度の改善が必要と思われます。対象設備分析の結果、フェログラフィーによる摩耗粒子観察では、潤滑状態が正常な場合に発生するラビング粒子、金属接触が厳しい場合に発生するシビア粒子が比較的多く観察されました。原動機が正常な潤滑状態である場合、観察される摩耗粒子のサイズはμm未満ですが、今回観察された摩耗粒子は、サイズがμm以上μm以下の摩耗粒子であり、やや厳しい潤滑状態にあることがわかります。この潤滑状態は、正常な潤滑状態にやや厳しい潤滑状態も混在する、いわゆる混合潤滑と呼ばれる潤滑状態にあると判断します。分解点検時の確認事項対策 理由 更油および油槽内の清掃 潤滑油が汚染されていることから、油槽内は汚染されていると思われます。分解点検時には更油をする前に、油槽内を清掃し、更油する新油もNAS級程度の清浄な潤滑油を更油することを推奨します。 シリンダライナおよびピストンリングの点検 シリンダとピストン間で気密性が保たれにくくなっており、燃焼ガスが微量に漏れている可能性がありますので、シリンダライナおよびピストンリングの点検を推奨します。 分解点検後の確認事項対策 理由 初期試験を実施 分解点検後には、摩耗状態が安定するか、或いは、異常摩耗に進展するかを確認する必要があります。そのため、分解点検後ヶ月ごとに回分析を実施し、摩耗の進行状況を確認することを推奨します。 各項目評価EMBEDExcel.Sheet.分析方法および分析項目劣化モｰド 分析項目 分析方法 物理的性状 粘度 JISK：潤滑油の動粘度を測定する 酸価 JISK：潤滑油の酸成分の量を測定する 塩基価 JISK：潤滑油の塩基成分の量を測定する 有機物/有機化合物 赤外線吸収スペクトル法：潤滑油が酸化することにより発生するカルボン酸、または未使用の潤滑油との比較により酸化防止剤の残存を測定する 汚染 水分 JISK：潤滑油中の水分濃度を測定する 汚染粒子数 NAS：潤滑油中の汚染粒子数粒子径を測定する 重量汚染度 JISB：潤滑油中の汚染物重量を測定する 粒度分布 油中粒子の粒子径の分布を確認する 汚染状態 光学顕微鏡観察：潤滑油中の汚染物の種類、形状、大きさを観察する 摩耗 フェログラフィー フｪログラフｨｰ法：摩耗粒子の濃度形態大きさ材質色等を測定することにより、潤滑部の摩耗状態を評価する 油中金属濃度 SOAP-T：潤滑油中の金属の組成と含有量を測定することにより、潤滑部の摩耗状態等を評価する SEM 走査型電子顕微鏡による摩耗粒子を観察する XMA X線マイクロアナリシスによる摩耗粒子の組成分析を確認する 分析結果物理的性状潤滑は、全て管理基準内にあることが確認されたことから、継続使用可能と判断します。粘度粘度変化率が-％であり管理限界値の±％以内であったことから、粘度は良好の範囲にあると判断します。酸価はmgKOH/gと新油値のmgKOH/gに比較して高いものの、塩基価の値も低下しておらず、さらに有機物・有機化合物の結果で油劣化の兆候を示すカルボン酸の吸収が確認されていないことから、良好の範囲にあると判断します。塩基価はmgKOH/gと管理限界値のmgKOH/g以上であることから、良好の範囲にあると判断します。有機物・有機化合物赤外線吸収スペクトル法により使用油を分析した結果、得られたスペクトルには油劣化の兆候を示すカルボン酸の吸収が確認されなかったことから良好と判断します。IRチｬｰト使用油の基油が酸化劣化すると、スラッジの代表であるカルボン酸の吸収ピークがcm-付近に見られるようになります。このことから、使用油が酸化劣化しているか否かは、IRチャートのcm-付近に吸収ピークが存在するか否かで、定性的に判断できます。つまり、cm-付近に吸収ピークが確認されなければ、基油は酸化劣化していないと判断して良いことになります。cm-付近：カルボン酸cm-付近：酸化防止剤～cm-：指紋領域汚染度はやや高い値です。フィルタ残渣で金属片、鉄錆、砂、燃焼時に発生したすす等が観察されたことから、汚染度が高い要因は、摩耗とすす、そして外部混入異物の影響と思われます。水分値水分は.ppmであり管理限界値の以下であったことから、良好の範囲にあると判断します。計数汚染度計数汚染度はNAS級であり、清浄と判断します。重量汚染度は.mg/mlであり、汚染されています。粒度分布粒度分布の中心粒径が個数分布で.μm、体積分布で.μmと極めて小径であることから、燃焼時に発生したすすが汚染物の主体であると推定されます。摩耗は総合的に判断した結果、やや厳しい状態にあると考えられます。フェログラフィー・フェログラフィー【定量分析：Is値】Is値は異常摩耗の早期発見パラメータのつで、摩耗粒子を定量化するために用います。今回のIs値はの乗とやや高い値です。・フェログラフィー【定性分析：摩耗粒子および摩耗形態観察】分析結果から比較的多く観察された粒子は、以下の通りです。正常な摩耗粒子・潤滑状態が正常なマイルド摩耗により発生。シビア粒子・潤滑状態がやや厳しい凝着摩耗により発生。極微小領域で油膜切れが発生したことを示します。観察された摩耗粒子の中でもシビア粒子は、将来的な摩耗の進行に繋がる可能性を示唆しているため、傾向監視が必要と思われます。シビア粒子は、凝着摩耗に分類されます。これらの摩耗粒子は、摺動面で凝着、破断を繰り返し、この過程で生じる移着粒子が成長して摩耗粒子となります。そのため、摺動面では局部的に油膜切れが発生していることを示しています。この状態が継続した場合、摩耗粒子のサイズは徐々に大型化していき、最終的には軸受の損傷に至る場合があります。SEM・XMA観察された粒子を電子顕微鏡・X線マイクロアナリシスで詳細に分析した結果、粒子には鉄、クロム、マンガンが比較的多く含まれており、成分割合から粒子は主にシリンダライナやカム・カムローラ等から発生していると推定されます。SOAP-T＜SOAP-Tの特徴＞SOAP-Tの特徴は、油中金属濃度で金属イオンまたは固形分と固形分を分類し、つのデータを合計することで油中金属濃度を把握することが出来ます。固形分の増加が潤滑状態のパラメータであり、数値が増加した場合に異常を確認することが出来ます。項目 金属イオン+固形分 固形分 SOAP-T .μm未満 .μm以上 SOAP μm以下 --- 図SOAP-TおよびSOAPの検出感度SOAP-Tの結果、摩耗により発生する鉄が図bに示すように、金属イオン+固形分濃度の方が高いことから、小型の粒子が多いことが分かります。鉄を主成分とした部品、例えばシリンダライナやピストンリング等が摩耗していると推定されます。観察された摩耗粒子はμm以下の摩耗粒子が支配的であるものの、カルシウムの固形分が微量に検出されています。カルシウムの固形分が検出される要因は、シリンダとピストン間で気密性が保たれにくくなっており、燃焼ガスが微量に漏れて、燃焼ガス中に含まれている硫黄分と潤滑油中の添加剤であるカルシウムが反応して微小サイズの硫酸カルシウム、いわゆる石膏が生成されます。この石膏が多くなると、クランクメタルやクランクピンメタル摺動面に噛み込み摩耗が進行する恐れがあります。さらにメタルの主成分である錫が、鉛がppm、銅がppm検出さたことから、コンロッドメタル、クランクメタルが局所的に摩耗していると推定されます。ディーゼルエンジンのメタルは、別紙コンロッドメタル・クランクメタルの摩耗に示すように、積層構造になっており、一般的に最表面はホワイトメタル層が存在し、その下にニッケル層、さらにその下には銅と鉛の合金であるケルメット層が存在します。今回、ケルメット層の銅、鉛が検出されたことから、ホワイトメタルの一部が摩耗により消失し、その下にあるケルメット層の摩耗が発生している可能性があります。継続使用していた場合、摩耗が進行し異常摩耗に進展することを防止するため、傾向分析による摩耗推移の監視が有用です。
報告№101-0302 | 分析№101-02892 | 101-02892 | 分析の結果、異物の噛み込みにより発生した切削粒子や金属接触が厳しい場合に発生するシビア粒子が見られるものの、摩耗の過酷度を示すフェログラフィーのIs値がの乗と良好の範囲にあることから継続使用可能と判断します。但し、本軸受がころがり軸受であった場合、異物の噛み込みや厳しい金属接触により発生した損傷部が起点となって、疲労摩耗が発生することが考えられますので、定期的に分析を実施し、摩耗の進行状況を確認されることを推奨します。但し、より詳細に解析を行うためには、機器の構造、サイズ、軸受のタイプ等の情報が非常に重要ですので、今後は、別添資料分析依頼書にご記入くださいまして、ご提出いただけますようお願い申し上げます。考察は良好と判断します。粘度は良好と判断します。粘度は.mm/sと新油値.mm/sに比較して、粘度変化率は-.％で、当社推奨の管理目安である±％以内にあり、良好と判断します。水分は良好と判断します。水分はと当社推奨の管理目安の以下であり、良好と判断します。全酸価は良好と判断します。全酸価は.mgKOH/gと当社推奨の管理目安のmgKOH/g以内にあり、良好と判断します。重量汚染度が当社推奨の管理目安を超え、高くなっていました。計数汚染度は当社推奨の管理目安に到達していました。計数汚染度はNAS級と当社推奨の管理目安のNAS級に到達していました。重量汚染度は当社推奨の管理目安を超えていました。重量汚染度はmg/mlと当社推奨の管理目安のmg/mlを超えていました。機器の潤滑状態継続使用可能と判断します。SOAPの結果は、油の添加剤成分であるリンと摩耗により発生した鉄が検出されました。油中の添加剤及びμm未満の摩耗粒子を検出できるSOAPの結果、摩耗により発生した鉄がppm、油の添加剤成分であるリンがppm検出されました。D－SOAPは良好です。大型の摩耗粒子を検出できるD－SOAPの結果、摩耗により発生した鉄は検出されませんでした。フェログラフィーの結果、機器は継続使用可能と判断します。フェログラフィーの結果、異物の噛み込みにより発生した切削粒子や金属接触が厳しい場合に発生するシビア粒子が見られるものの、摩耗の過酷度を示すIs値がの乗と良好の範囲にあることから継続使用可能と判断します。
報告№109-09136 報告№112-00132 | 分析№109-001160 分析№112-000528 | 112-000528 | 潤滑油は継続使用可能な状態にあると判断します。但し、今後は障害予防を目的に以下の対策を推奨します。追加分析消泡性能が低下した場合、ギヤ歯面での油膜形成に影響が出て摩耗が進展することがありますので、フェログラフィーおよびSOAP-Tを追加して摩耗により発生する油中金属濃度や潤滑状態を確認することを推奨します。泡立ち試験泡立ち試験の結果は、-と新油値が-であるのに比較して高い値となっていたことから、消泡性能が低下していることが分かりました。今後の使用状況によっては油の酸化劣化が進行したり、ギヤ歯面およびベアリング軌道面で油膜切れが発生したりする場合があるため、消泡剤の添加による消泡性能の改善など何らかの対応が必要になると思われます。分析結果泡立ち試験の結果、消泡性能が低下していることが確認されました。粘度粘度はmm/sと新油値.mm/sに比較して、粘度変化率は-.％で、当社推奨の管理限界値である±％以内にあり、良好と判断します。泡立ち試験泡立ち試験は-と新油に比較して高い値でした。水分はppmと当社推奨の管理限界値の以下であり、良好と判断します。酸価はmgKOH/gと新油値mgKOH/g以下にあり、良好と判断します。
報告№109-09136 報告№112-00044 | 分析№109-001160 分析№112-000107 | 112-000107 | 軸受は継続使用可能な状態にあると判断します。但し、今後も摩耗の進行を傾向監視するため、以下の対策を推奨します。濾過油中の汚染度が高いことから、観察された摩耗粒子や異物が軸受摺動面に噛み込み摩耗が進行することが懸念されるため、濾過、または油量が少ない場合は、更油を推奨します。定期的な分析凝着摩耗の進行を監視するため、定期的に分析を実施し、分析データによる摩耗の進行状況を確認することを推奨します。傾向監視のための次回採油時期は、最短で約時間となります。この時間は、油中汚染物が均一になるために必要とする時間であり、再分析により状態を確認するには、この時間以上の時間が経過すれば可能になりますので、次回採油時期はこのことを参考に検討されることを提案します。異種油の混入および油名の確認異種油の混入の有無、油名を再確認することを推奨します。シリコン系のグリースや添加剤の確認シリコン系の添加剤やグリースを使用している箇所があるかについてご確認下さい。軸受メタルの情報提供今後軸受メタルの摩耗が進行した場合、摩耗程度を評価する必要がありますので、次回分析時には、メタルサイズ、直近のメタル交換からの運転時間をお知らせください。最適な採油方法本試料油は、機器停止中にドレンから採油されています。機器が停止している状態では、別紙油中粒子の沈降の影響に示すように油槽内で撹拌がなくなり固形物が沈降するため、油中汚染度は高くなると推定されます。今後の採油は、極力運転中もしくは停止直後の油槽中層部から実施されることを推奨します。フェログラフィーIs値は異常摩耗の早期発見パラメータのつで、摩耗粒子を定量化するために用います。今回のIs値はの乗であり、潤滑状態は厳しいと判断できます。摩耗粒子の形態で比較的多く観察された粒子は、潤滑状態が正常な場合に発生する摩耗粒子金属潤滑部が局部的に油膜切れを起して発生するシビア粒子でした。これらの摩耗粒子が観察された場合、潤滑部で発生している摩耗形態は、正常なマイルド摩耗潤滑状態がやや厳しい凝着摩耗であることが分かります。電子顕微鏡・X線マイクロアナリシス観察された粒子をSEM・XMAで詳細に分析した結果、粒子には鉄、クロム、マンガンが比較的多く含まれており、成分割合から粒子は主に主軸等から発生していると推定できました。Iカップリング発光分光分析供試の潤滑油を分析した結果、検出された金属元素は、SOAPの結果表に示すように、鉄、銅、錫、リン、亜鉛、カルシウム、ケイ素、ナトリウムでした。検出された金属元素から発生箇所を推定すると鉄、銅、錫・軸受等リン、亜鉛・オイル添加剤カルシウム、ケイ素、ナトリウム・外部混入異物であると思われます。このうち、機械部品が摩耗したと思われる元素はのグループです。SOAPでモービルDTEの新油に含まれているカルシウムが検出されていないことから、異種油の混入、または油名の誤りなどが考えられます。銅を使用した箇所の溶出・摩耗SOAPの結果、銅がppm検出されたことから、銅を使用した箇所の溶出・摩耗が発生しています。亜鉛系添加剤を使用している潤滑油で銅が検出される場合、潤滑系統内でこれらの金属が亜鉛系添加剤の影響により溶出することが知られています。今回の検出は、この溶出と摩耗との双方によるものと考えられます。今後、別紙鉱油の酸化に対する金属触媒の影響に示すように濃度の増加に伴い酸化速度が速まる可能性があります。一方、オイルリングと主軸間、またはオイルリングと軸受台金側面との間で摩耗が発生している場合、オイルリングと主軸の間で摩擦が低下したり、台金との摩擦が増大するなどの影響でオイルリングが円滑に回転し難い状況が発生します。その結果、潤滑油のかき揚げ量が減少し、軸受摺動面で油膜切れを引き起こす可能性があります。ケイ素の検出SOAPでケイ素がppm検出されました。一般に、潤滑油中からケイ素が検出された場合の原因として、シリコン油或いは、シリコン系の添加剤が検出されるフェログラフィーおよびフィルタ表面の異物観察で砂が多く観察されて検出されるシリコングリースをシール部に塗布している場合、このシリコングリースが潤滑油に混入して検出されるなどが挙げられますが、今回検出が比較的高濃度であることからの可能性が考えられます。については、分析結果では確認することが出来ませんので、これに関する情報があれば提供をお願いします。計数汚染度はNAS級と当社推奨の管理限界値に到達していました。フェログラフィーの結果から、汚染度が高い要因は、摩耗と外部混入異物の影響と思われます。
報告№109-09136 報告№113-00696 | 分析№109-001160 分析№113-002992 | 113-002992_date140414 | 潤滑油は物理的性状、汚染状態は良好の範囲にあり、継続使用可能と判断します。軸受は継続使用可能な状態にあると判断します。但し、今後の摩耗推移を確認するためにも傾向監視を継続することが有効です。定期的な分析今後の疲労摩耗の推移を監視するため、定期的な分析実施を推奨します。新油との比較による評価を示す粘度、酸価のデータは新油値を基準として評価します。今後分析を実施する場合は、新油を同時に分析することをご検討下さい。異常摩耗の早期発見のパラメータであるIs値は、前回のレベルからレベルに上昇し、やや高い値でした。また、潤滑部の摩耗が認められたため、定期的に潤滑油分析を実施し、摩耗推移を監視することが有用と考えます。フェログラフィーで観察された代表的な粒子は、以下の通りです。正常な摩耗粒子・潤滑状態が正常なマイルド摩耗により発生。疲労摩耗粒子・繰返し応力による金属疲労で発生。大型化するとフレーキングの発生が懸念されます。計数汚染度はNAS級と、当社推奨の管理限界値以下であり、良好です。重量汚染度はmg/mlと、当社推奨の管理限界値を超えていました。直ちに異常となる摩耗粒子は観察されていないことから継続使用可能と判断しますが、傾向監視をすることが有用です。フィルタ残渣に金属片、鉄錆、砂等が観察されたことから、汚染度が高い要因は、摩耗粒子、外部混入異物の影響と考えられます。水分、IRの各データは良好です。粘度粘度は.mm/sでした。当社に新油値のデータが無いため、新油カタログ値.mmsと比較すると、粘度変化率は-.％であり、当社推奨の管理限界値以下にあり、良好です。酸価は.mgKOH/gでした。当社に新油値のデータが無いことから、比較評価できませんでしたので、新油を分析し、比較評価をすることが有用です。
報告№105-5016 | 分析№105-01359 | 105-01359 | 分析の結果、本軸受は継続使用可能な状態にあると判断します。これらのことは、ベアリング軌道面で、外部から混入した鉄錆が観察されたものの、前回に比較して、異常摩耗の早期発見パラメータであるフェログラフィーのIs値がの乗から乗に桁減少していることSOAP／D－SOAPの鉄濃度が減少傾向を示していること以上のことから判断しました。尚、SOAPの鉄濃度がppm、油量リットルから摩耗体積を計算すると.mmとなります。この体積からベアリング軌道面の摩耗面積を検討し、この情報を傾向管理する必要がありますので、ベアリング番号をお知らせ下さい。
報告№109-09136 報告№110-00326 | 分析№109-001160 分析№110-001441 | 110-001441 | 摩擦面で発生している摩耗の形態や潤滑状態は、フェログラフィーで得られた摩耗粒子の観察結果から評価します。同法は、摩耗粒子を含んだ試料油を磁力で油と粒子とに分離する技術で、分離された摩耗粒子を解析することによって潤滑状態の健全性や摩耗粒子の発生原因を診断するものです。摩耗粒子と摩耗形態観察された粒子は、潤滑状態が正常な場合に発生する摩耗粒子異物の切削作用で発生する切削粒子局部的に高圧・高温となる場合に発生するフリクションポリマでした。以上から潤滑部で発生している摩耗は正常なマイルド摩耗と異物による切削摩耗であることが分かりました。また、局部的に高圧・高温になっている箇所があることも確認されました。摩耗形態の中でも切削摩耗は、摩耗進行速度が速く注意が必要です。転がり軸受で切削摩耗が発生している場合、軸受の寿命は分の程度に低下することが知られています。また、切削摩耗の発生原因となる混入異物が残留している場合、この異物により切削摩耗が継続して発生する可能性があります。一方、フリクションポリマは、潤滑油が軸受軌道面に押し込められ高圧状態になると同時に、圧縮熱により高温状態になった結果、基油自身重合反応を起こし生成することが知られています。そのため、高圧高温状態の解消がなされなければ、潤滑油の劣化が進行し、粘度上昇に因る潤滑異常に進展する場合があります。潤滑状態異常摩耗の早期発見パラメータであるIs値は、潤滑状態が厳しいの乗となっていました。汚染度水分濃度は、前回同様に管理基準以内にあり良好でした。粘度、全酸価、RBOTの各データは、前回同様に管理基準以内にあり良好でした。本試料油は、機器停止中に軸受箱ドレンプラグから採油されています。ドレンプラグの汚染度は、一般的に高く、尚且つ、機器が停止している状態では、油槽内で撹拌がなくなり固形物が沈降するため、油中汚染度は更に高くなると推定されます。このような悪条件にもかかわらず、今回の分析結果から転がり軸受寿命の指標としている摩耗粒子は確認されず、本軸受は継続使用可能な状態にあると判断します。今回の診断は、提示して頂いた採油状況をもとに試料油の汚染度が高いことを前提に解析しましたが、採油時の排油量が多い場合には粒子などの固形物が排油と共に排出してしまい、場合によっては清浄な油を採取する可能性も考えられます。より正確な診断を行うためにも、設備油量、排油量などの情報提供をお願い致します。但し、軸受摺動面で異物の噛み込みによる摩耗が発生しています。今後さらに摩耗が進行することが懸念されますので、以下の対策を推奨します。今後、摩耗の進行状況を監視するため、定期的に分析を実施することを推奨します。傾向監視のための次回採油時期は、回転数と油量から理論的に求めます。本設備の回転数に関する情報が提供されなかったため、rpmと仮定し計算しました。その結果、次回の採油は最短で約時間となります。この時間は、油中汚染物が均一濃度になるために必要な時間であり、この時間を経過すれば、再分析の結果から摩耗速度を評価すことが可能となります。本計算は、回転数を仮定して求めていますので、次回分析実施時までに回転数等の設備情報をご提供下さい。
報告№108-5082 報告№108-5082 | 分析№108-02988 分析№108-02988 | 108-02988 | トライボ診断の結果、全てのデータは良好の範囲にありました。尚、泡立ち試験の結果は、-と新油値の-に比較して消泡性能が高く良好と判断します。機器の潤滑状態潤滑状態指数はの乗と濾過設備のない機器であれば正常な潤滑状態にあると判断できますが、ギヤボックスの油系統にはインラインフィルタとオフラインフィルタがあり、μmサイズ以上の粒子の大部分は捕捉され、異常な摩耗状態が発生したとしても正常な潤滑状態にあると誤認してしまう可能性があります。そこで、フィルタが設置されていない場合の潤滑状態を、一般的なフィルタの効率である.と仮定し、粒子の発生状況から潤滑状態を推定します。その結果、ギヤは継続使用可能な状態にあると思われますが、潤滑状態指数は摩耗がやや厳しい状態であるの乗領域にあると推定できます。推定結果は、フィルタの濾過効率を仮定して求めたものですが、フィルタがない状態では油中の粒子濃度は現在より高いことは明らかです。そのためヶ月後に再度分析を実施し、摩耗進行の有無をチェックすることを推奨します。尚、フィルタの捕捉の影響による誤認を避けるため、これまでの採油箇所に加え、インラインフィルタやオフラインフィルタの捕捉物も分析し、その結果から潤滑状態を評価することを提案します。フィルタ捕捉物の分析を実施する際には、フィルタ使用時間の情報をご提供いただけますようお願い致します。泡立ち試験の結果、-と新油値の-に比較して消泡性能が高く良好と判断します。水分が新油に比較して高い値です。使用油であるAlphasynPGは、ポリグリコールベースの合成ギヤオイルであるため、水分を吸収しやすい特性があります。今後は、水分濃度の増加に注意されることを推奨します。粘度は良好。粘度は.mm/sと新油値.mm/sに比較して、粘度変化率は-％で、当社推奨の管理限界値である±％以内にあり、良好と判断します。粘度はmm/sとなっています。粘度はmm/sとなっています。粘度指数はとなっています。粘度指数はとなっています。泡立ち試験は-となっています。泡立ち試験の結果は、-と新油値の-に比較して消泡性能が高く良好と判断します。水分は新油値より若干高い値となっています。水分はppmと新油値より若干高い値となっています。全酸価は良好。全酸価は.mgKOH/gと新油値.mgKOH/gに比較して高いものの、IRの結果で油劣化の兆候を示すカルボン酸の吸収が確認されていないことから、良好と判断します。機器の潤滑状態摩耗粒子の形態観察の結果、ギヤ歯面の摩耗で発生したと推定されるμm以下の摩耗粒子が観察されています。μm以下の摩耗粒子が観察されています。異常摩耗の早期発見パラメータである潤滑状態指数がの乗と正常の範囲にあるものの、摩耗粒子の形態観察の結果、ギヤ歯面の摩耗で発生したと推定されるμm以下の摩耗粒子が観察されています。
報告№108-0030 報告№108-0030 | 分析№108-00153 分析№108-00160 | 108-00160 | 、汚染度、軸受の潤滑状態を確認する。今回の採油は、対象設備の停止中に排油口から実施しているため、油循環中に採油した場合に比較し、油中粒子の沈降の影響を受け、分析データが高濃度に出る可能性があります。今回の分析は以上のことを踏まえて結果を検討しました。分析の結果、計数汚染度は測定不能、重量汚染度は当社推奨の管理限界値を超えていました。また、異常摩耗の早期発見パラメータであるフェログラフィーのIs値がやや高いの乗となっていました。摩耗粒子とフィルタ表面の異物を観察した結果、鉄錆、砂、樹脂等が多く観察されたことから、汚染度が測定不能となった要因は、採油の影響によるものと考えられました。今回の採油は対象設備の停止中に排油口から採油を実施しているため、これらの異物は、排油口配管内部に残留していた汚染物が検出された可能性が高いと思われます。但し、観察された摩耗粒子は、粒子濃度が高めになる箇所からの採油であるにもかかわらず、正常な潤滑状態下で発生した摩耗粒子が支配的であることから、対象設備の潤滑状態は正常な状態にあると判断します。一方、を示す粘度、水分、全酸価、IRの各データは良好の範囲にあることから、この油は継続使用可能と判断します。尚、上述しましたように、今回の採油は停止中の採油であるため、運転中の採油に比較して染度は高目に出ている可能性があります。次回採油のタイミングは、粒子の沈降の影響を極力抑え、油中粒子が均一な分散状態に近い状態で採油が実施できるように、対象設備の運転中、または停止直後に採油を実施されることを推奨します。
報告№109-09136 報告№111-00149 | 分析№109-001160 分析№111-000750 | 111-000750 | 更油からの使用時間をもとに潤滑油の余寿命を評価したところ、潤滑油は次回定検まで使用可能と判断できました。次回定検時に更油を実施しない場合は、酸化安定度を知るための分析を実施し、余寿命を確認することを推奨します。酸化安定度はminであり、当社推奨の管理限界値のmin以上であることから、良好と判断します。
報告№103-6055 | 分析№103-01365 | 103-01365 | 濾過前の試料油を分析した結果、軸受摺動面で厳しい金属接触が発生していることが確認されました。直ちに異常ではないものの、ヶ月後に再度分析を実施し、摩耗の進行状況を確認されることを推奨します。これらのことは、計数汚染度が、前回NAS級からNAS級にランク上昇し、粒子分布を詳細に見てみると～μmの大型の粒子が多く、異常摩耗の早期発見パラメータであるフェログラフィーのIs値が、と非常に良好の範囲にあるものの、摩耗粒子の形態観察の結果、金属接触が厳しい場合に発生するシビア粒子、外部から混入した異物が見られたことから判断しました。尚、RBOTが前々回に比較し、min上昇したのは、新油の補充の影響によると思われます。今後は、今回のRBOT値によりデータ管理を行います。
報告№106-6023 報告№106-4556 | 分析№106-00388 分析№106-01835 | 106-01835 | トライボ診断の結果、増速機は継続使用可能な状態にあると判断できるものの、スラッジや摩耗粒子の増加が確認されており、ストレーナの目詰まり発生に注意が必要である。分析の結果、前回に比較して重量汚染度が.mg/mlからmg/mlに上昇して高い値を示していた。重量汚染度の上昇原因となっている汚染物は、添加剤成分のモリブデン、マグネシウム、亜鉛、リンがスラッジとして析出し、これに摩耗で発生した鉄、銅などが混合して粘性のあるスラッジになっていると推定された。これらのことは、異常摩耗の早期発見パラメータである潤滑状態指数はの乗と高いものの、摩耗の形態はマイルド摩耗と呼ぶ比較的小さな粒子が大勢を占めること計数汚染度は当社推奨の管理限界値に到達し、重量汚染度がmg/mlと高い値を示し、フィルタ表面が茶褐色になっていること油中金属濃度の結果、ギヤやベアリングなどの鉄系材料の摩耗、モリブデン、マグネシウム、亜鉛、リンなどの添加剤の析出が検出されたこと以上のことから判断した。
報告№103-4543 報告№103-4543 | 分析№103-01833 分析№103-01833 | 103-01833 | 分析の結果、摩耗は安定しており、継続使用可能な状態にあると判断します。このことは、SOAP／D-SOAPでギヤの摩耗により発生する鉄の検出量が僅かであること、フェログラフィーの摩耗粒子形態観察の結果で観察されたギヤ歯面の疲労摩耗により発生した粒子が微細で僅かであること異常摩耗の早期発見パラメータであるIs値がの乗と良好の範囲にあることから判断しました。尚、バックラッシの増加量を分析結果から計算できますので、ギヤの形式、歯形、モジュール、歯数、歯幅をお知らせ下さい。計算結果をご報告いたします。本試料油は継続使用可能と判断します。粘度は良好と判断します。粘度はmm/sと当社推奨の管理限界値内にあり、継続使用可能と判断します。水分は良好と判断します。水分は.ppmと管理限界値の以下にあり、良好と判断します。全酸価は良好と判断します。全酸価は.mgKOH/gと新油値.mgKOH/g以下であることから、良好と判断します。IRは良好と判断します。IRはチャートに示すように、油劣化の兆候を示すカルボン酸の吸収が確認されていないことから、継続使用可能な状態にあると判断します。計数汚染度、重量汚染度、共に良好と判断します。計数汚染度は良好と判断します。計数汚染度はNAS級と当社推奨の管理限界値のNAS級以内にあり良好と判断します。重量汚染度は良好と判断します。重量汚染度は.mg/mlと比較的清浄でした。機器の潤滑状態摩耗は安定していると判断します。SOAPは良好と判断します。SOAPの結果、ギヤの摩耗により発生した鉄及びクロムが検出されず、良好と判断します。尚、油の添加剤成分であるリン、亜鉛、バリウムが検出されました。D－SOAPの結果、鉄が僅かに検出されました。D－SOAPの結果、摩耗により発生する鉄が僅かに検出されました。フェログラフィーの結果、ギヤ及び軸受は継続使用可能な状態にあると判断します。フェログラフィーの結果、ギヤ歯面に若干疲労摩耗により発生した傷が発生していると思われますが、継続使用可能な状態にあると判断します。又、転がり軸受の軌道面のフレーキングにより発生した粒子は確認されず、軸受も継続使用可能な範囲にあると判断します。
報告№109-09136 報告№110-00207 | 分析№109-001160 分析№110-000797 | 110-000797 | ・摩耗状態前回に比較してSOAP／D－SOAPの結果、鉄濃度に大きな変化はなく、異常摩耗の早期発見パラメータであるフェログラフィーのIs値が-.と良好でした。・汚染度前回に比較して計数汚染度はNAS級からNAS級にランク減少し、良好でした。・前回同様に粘度、水分、全酸価、IR、RBOTの各データは良好でした。潤滑油および対象設備は継続使用可能な状態にあると判断します。
報告№107-0366 報告№110-00785 | 分析№107-01900 分析№110-003762 | 110-003762 | 濾過前の試料油を分析した結果、前回に比較して重量汚染度がmg/mlからmg/mlに減少したものの、やや不良領域にありました。D－SOAPの結果、前回同様に油の添加剤成分であるバリウムが.ppm検出されました。フィルタ表面の異物観察で表面が茶褐色になっていました。D-SOAPで油の添加剤成分であるバリウムが.ppm検出されたことから、汚染度が高い原因は、油の添加剤成分の析出によるものと考えられます。このスラッジは、粘着性があり、バルブ類の動作障害を発生することが懸念されます。これらの障害発生に対する弊害を勘案の上、スラッジを無害化する当社製清浄分散剤TS－の投与と濾過を推奨します。
報告№103-0137 | 分析№103-01213 | 103-01213 | 濾過前の試料油を分析した結果、軸受摺動面で厳しい金属接触が発生していることが確認されました。直ちに異常ではないものの、ヶ月後に再度分析を実施し、摩耗の進行状況を確認されることを推奨します。これらのことは、異常摩耗の早期発見パラメータであるフェログラフィーのIs値が、と非常に良好の範囲にあるものの、摩耗粒子の形態観察の結果、金属表面の微小突起、異物の噛み込みにより発生する切削粒子、金属接触が厳しい場合に発生する～μmサイズのシビア粒子、外部から混入した異物が見られたことから判断しました。
報告№109-09249 報告№111-00550 | 分析№109-001747 分析№111-002538 | 111-002538 | 潤滑油および対象設備は継続使用可能な状態あると判断します。但し、異種油の混入および油名が違う可能性があり、油中の汚染度が高く、今後も摩耗の進行を傾向監視するため、以下の対策を推奨します。濾過油中の汚染度が高く、観察された異物が軸受摺動面やギヤ歯面に噛み込み摩耗が進行することが懸念されるため、濾過を推奨します。異種油の混入および油名の再確認有機物・有機化合物の結果、新油と異なるピークが確認されたことから、異種油の混入の有無および油名の再確認を推奨します。フェログラフィー異常摩耗の早期発見パラメータとして摩耗粒子を定量化して評価するフェログラフィーのIs値は、潤滑状態がやや厳しいの乗でした。摩耗粒子の形態で比較的多く観察された粒子は、外部から混入したと思われる鉄錆等でした。摩耗粒子の観察結果から異常と判断する摩耗粒子等は観察されていないことから、Is値が高い要因は、外部混入異物の影響であることが分かりました。Iカップリング発光分光分析供試の潤滑油を分析した結果、検出された金属元素は、油中金属元素の結果表に示すように、鉄、銅、錫、亜鉛、カルシウム、ケイ素、ナトリウムでした。検出されたこれらの金属元素から発生箇所を推定すると鉄、銅、錫、亜鉛・ギヤ・軸受等カルシウム、ケイ素、ナトリウム・外部混入異物であると思われます。このうち、機械部品が摩耗したと思われる元素はのグループです。汚染粒子数は当社推奨の管理限界値を超えていました。フィルタ表面の異物観察で鉄錆、砂等が観察されたことから、汚染度が高い要因は、外部混入異物の影響と思われます。有機物・有機化合物有機物・有機化合物の結果、新油と異なるピークが確認されたことから、異種油が混入したか、或いは、油名が違う可能性が考えられます。今回の分析結果だけでは異種油の特定は出来ませんが、現状では異種油等の混入が原因となる油の劣化は確認されていませんので、早急な対策を行う必要はないと思われます。分析結果特性低下特性低下に係るパラメータの分析結果は、IRチャートの結果から新油との相違点が確認されたことから異種油の混入、或いは、油名が違う可能性が考えられました。粘度粘度はmm/sと新油値.mm/sに対する粘度変化率は-％で、当社推奨の管理限界値である±％以内にあり、良好と判断します。全酸価添加油の全酸価は、油メーカによって初期値が違うため統一した管理基準を設定するのが困難であることから、当社では管理限界値を設定しておらず、新油分析値との比較及び他の分析項目の結果より全酸価の状態判断を行います。その結果、全酸価は.mgKOH/gと新油値.mgKOH/gに比較して高くなっていますが、IRチャートに示すように劣化の兆候として現れるカルボン酸などの有機物・有機化合物の発生が確認されていないことから、良好と判断します。有機物・有機化合物有機物・有機化合物は、IRチャートによる新油分析値との比較の結果、cm-付近に劣化の兆候を示すカルボン酸の吸収が確認されていないことから、良好と判断します。但し、別紙IR吸収パターンの相違から分かるように、新油と異なる有機物・有機化合物の存在が確認されました。色相はLであり、新油値のLに比較して高い値でした。汚染に係るパラメータの分析結果は、汚染粒子数は当社推奨の管理限界値を超えていました。水分はppmであり、当社推奨の管理限界値の以下であることから良好と判断します。汚染粒子数はNAS級以上であり、当社推奨の管理限界値のNAS級を超えていました。汚染度物重量はmg/mlであり、当社推奨の管理限界値のmg/ml以内であることから良好と判断します。摩耗フェログラフィーによる摩耗粒子の観察の結果、外部から混入したと思われる鉄錆等が比較的多く観察されました。異常摩耗の早期発見パラメータであるフェログラフィーのIs値がの乗とやや高く、摩耗粒子の形態観察の結果、外部から混入したと思われる鉄錆等が比較的多く観察されました。金属濃度SOAP法により金属濃度を測定した結果、潤滑箇所で発生する金属接触によって検出される鉄がppm、銅がppm、外部から混入したと思われるケイ素がppm、ナトリウムがppm検出されました。金属濃度酸溶解法により金属濃度を測定した結果、潤滑箇所で発生する金属接触によって検出される鉄が、銅が、錫が.ppm、亜鉛が、外部から混入したと思われるカルシウムが、ナトリウムが検出されました。
報告№103-4027 | 分析№103-02764 | 103-02764 | 分析の結果、ころ軸受内部でアブレッシブ摩耗が発生しています。今回の試料で観察されている切削型摩耗による摩耗発生は、粒度分布及び粒子汚染度から見て良好な範囲にあると判断しますが、異物混入下ではころがり軸受の寿命が分の程度に低下することが知られています。延命化処置として、精密な濾過を実施し、油槽内の汚染物を除去されることを推奨します。それは、フェログラフィーを除く項目が良好であったものの、摩耗粒子の形態観察の結果から、異物の噛み込みにより発生した切削粒子、外部から混入した砂、鉄錆等が観察されたことから判断しました。
報告№109-09136 報告№111-00149 | 分析№109-001160 分析№111-000741 | 111-000741 | 更油からの使用時間をもとに潤滑油の余寿命を評価したところ、潤滑油は次回定検まで使用可能と判断できました。次回定検時に更油を実施しない場合は、酸化安定度を知るための分析を実施し、余寿命を確認することを推奨します。酸化安定度はminであり、当社推奨の管理限界値のmin以上であることから、良好と判断します。
報告№108-0330 報告№108-0330 | 分析№108-02255 分析№108-02255 | 108-02255 | 運転開始時に油温が通常のからに上昇し、数時間後に通常温度のに低下する現象が不定期で発生している。最近は、この現象が顕著に現れ始めた。トライボ診断を実施し、温度上昇の原因を確認する。採油の見直しのお願い今回観察された油中粒子は、小さな摩耗粒子が非常に少なく、それに比較して外部混入の砂や鉄錆が多く、大型の摩耗粒子が散見される状況でした。通常は、小さな摩耗粒子が先に発生し、その後、大型の摩耗粒子に移行するため、小さな摩耗粒子が非常に少ないにもかかわらず、大型の摩耗粒子が確認されるような現象は、通常見られません。これは、採油が主機停止中に油面計のドレン配管から実施しているため、油中粒子が油槽底部に沈降して採取できず、ドレン配管内部に残留していた汚染物が採取され可能性が高いと考えられます。可能であれば、運転中または停止直後に油槽の上部マンホールから直接吸引採油機を使用して採油を実施しするなど、採油方法を見直した上、再分析により診断することを推奨します。今回分析結果から確認されたこと採油の方法に問題がありますが、今回の分析データを検討した結果を報告します。軸受温度が上昇する原因は以下のつが考えられます。油膜切れによる主軸と軸受メタルの接触冷却効率の低下温度センサーの不具合これら原因のうちについて、分析結果から検討を行いました。分析の結果、摩耗粒子形態観察で外部から混入した砂等の異物が多く見られ、その中に金属接触が厳しい場合に発生するシビア粒子が確認されました。また、D－SOAPで鉄が検出されました。これらのことから、主軸や台金等の鉄系材料を使用した部位の摩耗が若干発生していると推定されるものの、軸受の温度が上昇する摩擦状態には至っていないと思われました。以上のことから、軸受温度が上昇した原因は、の主軸と軸受メタルの摺動による摩擦熱の増加の可能性は低くいと判断されます。しかし、採油条件が改善された場合、摩耗粒子が確認でき、の油膜切れが原因であると判断されることも考えられます。是非、採油方法を見直されることを推奨いたします。尚、確認されていないようでしたら、の冷却効率の低下、またはの温度センサーの不具合の可能性もありますので、確認されることを推奨します。
報告№109-09136 報告№113-00600 | 分析№109-001160 分析№113-002538 | 113-002538 | 潤滑、汚染状態は良好の範囲にあることから、潤滑油は継続使用可能な状態にあると考えられます。減速機減速機は継続使用可能な状態にあると判断します。但し、今後の摩耗推移の監視が有用です。定期的な分析今後の疲労摩耗の推移を監視するため、定期的に分析を実施することを推奨します。最適な採油方法本試料油は、機器停止中にオイルクーラーエア抜き弁から採油されているため、別紙油中粒子の沈降の影響に示すように、油中粒子などの固形物は沈降の影響を受けて分析データが低濃度に出ていると推定されます。正確なデータによる診断を行うためにも、今後の採油は、極力運転中もしくは停止直後の油槽中層部から実施されることを推奨します。異常摩耗の早期発見のパラメータであるIs値は、前回のレベルから変化はなく、Is値は正常でした。但し、潤滑部の摩耗が認められたため、定期的に潤滑油分析を実施し、摩耗推移を監視することが有用と考えます。フェログラフィーで観察された代表的な粒子は、以下の通りです。疲労摩耗粒子・繰返し応力による金属疲労で発生。大型化するとフレーキングの発生が懸念されます。計数汚染度は前回のNAS級から等級に変化はなく、良好です。前回同様、粘度、水分、酸価、IRの各データは良好です。
報告№109-09136 報告№111-00576 | 分析№109-001160 分析№111-002693 | 111-002693 | 軸受は継続使用可能な状態にあると判断します。但し、グリースはちょう度の上昇がみられ、軟化していることが確認されたことから、以下の対策を推奨します。グリースの交換今後、グリースの漏洩や油膜切れの発生が懸念されるため、グリースを交換されることを推奨します。フェログラフィー摩耗粒子の形態で比較的多く観察された粒子は、潤滑状態が正常な場合に発生する摩耗粒子でした。このような摩耗粒子が観察された場合には、潤滑部では正常なマイルド摩耗が発生していることが分かります。Iカップリング発光分光分析供試グリースを分析した結果、検出された金属元素は、SOAPの結果表に示すように、鉄、錫、リン、亜鉛、カルシウム、バリウム、アルミニウム、ナトリウムでした。これらの検出された金属元素から発生箇所を推定すると鉄、錫・軸受等リン、亜鉛・グリース添加剤カルシウム、バリウム、アルミニウム、ナトリウム・増ちょう剤等であると思われます。このうち、機械部品が摩耗したと思われる元素はのグループです。グリースの物理的性状滴点、全酸価、IRの各データは良好でした。一方、ちょう度は、と当社推奨の管理上限値のより若干高くなっており、グリースが軟化していることが分かりました。軟化したグリースを使用した場合、グリースの漏洩や軸受等で油膜切れが発生することが懸念されます。
報告№109-09136 報告№112-00605 | 分析№109-001160 分析№112-002576 | 112-002576 | 分析の結果、潤滑油は更油の必要があると判断します。また、エンジン内のクランクメタルは、一部にホワイトメタル層が摩耗によりなくなり、下の層のニッケル層が摩耗し始めていると推定されました。この摩耗は、ニッケル層の下層のケルメット層までは及んでいない事から、軸受は直ちに異常ではないものの、エンジンオイルが非常に汚染されていることから、この汚染により摩耗はさらに進展すると懸念されます。また、エンジンオイルのカルシウム系添加剤が化学反応して生成するカルシウムが高濃度で検出されていることから、このカルシウムによるコンロッドメタルの摩耗も懸念されます。エンジンは、今回の分析結果からみて直ちに分解点検する必要はないと判断しますが、エンジンオイルは早めに更油し、汚染による摩耗の進展を予防することが大切です。尚、更油した場合は、今後の管理のベースになる初期データをとるための分析は必ず実施するようお願いします。更油粘度は、一端上昇し始めると劇的に上昇することもあるため、今後は比較的短い周期で傾向監視を実施することが大切です。また、粘度上昇により粘性抵抗が増大して油温も上昇しやすくなり、油劣化の影響で油中の酸成分により金属表面が腐食することがあるため、更油を推奨します。次回点検でピストンリングとメタル摩耗の点検と更油当該機の油中からカルシウム化合物が非常に高い濃度で検出されたため、この化合物がコンロッドメタルやクランクメタルの摩耗を促進させる懸念があります化合物発生の原因は、ピストンリングの摩耗によって燃焼ガスのシール性が低下し、燃焼ガス中の硫黄分と油中のカルシウム添加剤が反応するためと考えられます。そのため、次回点検では第一にピストンリングの摩耗状態の点検を推奨すると共に、必ず更油を推奨します。また、クランクメタルの一部では積層構造になっている再上部層のホワイトメタルが摩耗し、第二層のニッケル層が軽度に摩耗している箇所があると推定されます。摩耗範囲は限定的だと思われますので、直ちに異常ではないものの、次回点検ではピストンリングと共にメタルも点検を推奨します。定期的な分析定期的に分析を実施することにより、データの変化から異常の兆候を早期に発見することが可能となります。今回初回分析であるため、あと最低でも回分析を実施することにより、分析データの変化を確認し、分析周期を検討することを推奨します。はフェログラフィーおよびSOAP-Tの結果から総合的に判断した結果、傾向管理が必要な状態にあると考えられます。フェログラフィー【定量分析：Is値】Is値は異常摩耗の早期発見パラメータのつで、摩耗粒子を定量化するために用います。今回のIs値はの乗とやや高い値でした。フェログラフィー【定性分析：摩耗粒子および摩耗形態観察】分析結果から比較的多く観察された粒子は、以下の通りでした。正常な摩耗粒子・潤滑状態が正常なマイルド摩耗により発生。切削粒子・異物や金属表面の微小突起による切削摩耗により発生。黒錆・潤滑状態がやや厳しい凝着摩耗により発生。金属接触が厳しく、且つ、高い摩擦熱が発生していると考えられます。フリクションポリマ・局部的に高圧・高温となる場合に発生。観察された摩耗粒子の中でも切削粒子、フリクションポリマは、注意が必要です。切削摩耗は、他の摩耗形態に比較して摩耗進行速度が速く注意が必要で、定期的なトライボ診断による状態監視が必要と考えます。切削摩耗の原因となる混入異物が残留している場合、この異物により切削摩耗が継続して発生する可能性があります。フリクションポリマは、潤滑油が摺動面に押し込められ高圧状態になると同時に、圧縮熱により高温状態になった結果、基油自身が重合反応を起こし生成することが知られています。そのため、高圧高温状態の解消がなされなければ、潤滑油の劣化が進行し、粘度上昇に因る潤滑異常に進展する場合があります。Iカップリング発光分光分析【SOAP-T】検出された金属元素から発生箇所を推定すると、以下の通りでした。鉄、鉛、錫・エンジン部品ニッケル、リン、亜鉛、カルシウム、ナトリウム・添加剤アルミニウム、マグネシウム・外部混入異物カルシウムの析出SOAP-Tでカルシウムが検出されました。エンジン油中にカルシウム化合物が高い濃度で検出された場合、この化合物がコンロッドメタルやクランクメタル摺動面に噛み込んで摩耗させたり、メタルに埋め込まれて摩耗を促進させたりする原因になるなどの悪影響を生じることが当社の研究結果から判明しています。この影響については、別紙カルシウムの析出をご覧ください。メタルの摩耗SOAP-Tで軸受メタルの主成分である錫がppm検出されました。潤滑状態が直ちに異常にならないと思われますが、メタル成分が検出されていることからメタルの一部に油膜切れが発生していることの証です。一般にポンプ場の稼働率は低稼働率であり、起動停止回数が多い傾向にあるため、本機のメタル成分の増加要因は起動停止時に油膜切れが生じて発生していると推定されます。一定期間経過後に再分析し、傾向監視によるメタルの摩耗状態を確認する必要があると思われます。計数汚染度計数汚染度は、NAS級以上と汚染されていました。重量汚染度は、.mg/mlでした。光学顕微鏡写真重量汚染度で濾過したフィルタ表面上の夾雑物を光学顕微鏡で観察した結果、粘ちょう物、鉄錆、砂等が観察されました。粒度分布粒度分布は.～.μmの範囲にあり、.μmにピークが確認されました。μm以下の粒子が多いことから、燃焼して発生したす等であることが分かります。粘度は当社推奨の管理限界値を超えていました。粘度粘度は、.mm/sと新油値mm/sに比較して、粘度変化率は+％で、当社推奨の管理限界値である±％を超えていました。粘度は、一端上昇し始めると劇的に上昇することもあるため、今後は比較的短い周期で傾向監視を実施することが大切です。粘度の上昇要因は、別紙エンジンオイルの粘度上昇メカニズムをご覧ください。水分は、.ppmと当社推奨の管理限界値の以下にあり、良好と判断します。酸価は、mgKOH/gと新油値mgKOH/gと高いものの、IRの結果、油劣化の兆候を示すカルボン酸の吸収が確認されていないことから、良好と判断します。塩基価は、.mgKOH/gと当社推奨の管理限界値であるmgKOH/g以上あり、良好と判断します。IRIRチャートの結果、新油と使用油のスペクトルパターンはほぼ一致し、また、油劣化の兆候を示すカルボン酸の吸収が確認されていないことから、良好と判断します。
報告№107-0144 報告№107-0144 | 分析№107-00822 分析№107-00822 | 107-00822 | 分析の結果、全てのデータが良好であることから、この油は継続使用可能であり、機器の潤滑状態も正常と判断します。は良好と判断します。粘度は良好と判断します。粘度はmm/sと新油値mm/sに比較して、粘度変化率は-％で、当社推奨の管理限界値である±％以内にあり、良好と判断します。水分は良好と判断します。水分は.ppmと当社推奨の管理限界値の以下であり、良好と判断します。全酸価は良好と判断します。全酸価は.mgKOH/gと新油値.mgKOH/gに比較して大きな変化はなく、良好と判断します。IRの結果、良好と判断します。IRの結果、油劣化の兆候を示すカルボン酸の吸収が確認されていないことから、良好と判断します。RBOTの結果、良好と判断します。RBOTはminと当社推奨の管理限界値のmin以上であり、良好と判断します。は良好と判断します。計数汚染度は良好と判断します。計数汚染度はNAS級と当社推奨の管理限界値のNAS級以内であり、良好と判断します。重量汚染度は良好と判断します。重量汚染度は.mg/mlと当社推奨の管理限界値のmg/ml以内であり、良好と判断します。機器の潤滑状態機器の潤滑状態は正常と判断します。SOAPの結果は良好です。SOAPの結果、油の添加剤成分であるリンがppm、バリウムがppm検出されました。D－SOAPの結果は良好です。D－SOAPの結果、油の添加剤成分であるバリウムが、外部から混入したと思われるカルシウムが、ナトリウムが検出されました。フェログラフィーの結果は良好です。異常摩耗の早期発見パラメータであるフェログラフィーのIs値が.と良好の範囲にあり、潤滑状態は正常と判断します。
報告№104-0343 報告№105-4537 | 分析№104-02363 分析№105-01220 | 105-01220 | 分析の結果、ギヤ歯面では、すべり接触による厳しい金属接触が発生している事がわかりました。今後、更に摩耗が進行することが懸念されるため、ヶ月以内に再度分析を実施し、摩耗の進行状況を確認されることを推奨します。これらのことは、以下のことから判断しました。異常摩耗の早期発見パラメータであるフェログラフィーのIs値がの乗とやや高く、摩耗粒子の形態観察の結果、金属接触が厳しい場合に発生するシビア粒子が多く観察されたことSOAP／D－SOAPの結果、ギヤの摩耗により発生した鉄が検出されたこと尚、減速機のバックラッシの増加を確認するためには、歯車のタイプ形状、モジュール、歯幅、歯数などの情報が必要です。是非、ご提供下さい。
報告№103-0024 | 分析№103-00271 | 103-00271 | 濾過前の試料油を分析した結果、計数汚染度を除く項目は良好でした。計数汚染度が、前回NAS級から、今回D級に約ヶ月でランク上昇しました。汚染が上昇したのは、摩耗粒子の形態観察の結果で鉄錆等の異物が多くみられていたことから、外部から混入した異物によるものと考えられました。これらの異物は、通常運転中に外部から混入する可能性がないため、今回採油時に混入した可能性が高いと考えられます。ただし、なじみ過程や、或いは、厳しい金属接触が発生している場合に発生する摩耗粒子が混在しているのも確認されています。おそらくは、採油時のドレン切りが少なかった事で汚染度が上昇した可能性があります。採油時のドレン切り量が、十分行われているかをご確認下さい。尚、潤滑異常の早期発見パラメータである、摩耗過酷度を示すIs値が.と非常に良好の範囲にあることから、潤滑状態は良好な状態にあると判断します。
報告№109-09136 報告№111-00772 | 分析№109-001160 分析№111-003876 | 111-003876 | 潤滑油および軸受は継続使用可能な状態にあると判断します。最適な採油方法本試料油は、機器停止中にドレンから採油されています。機器が停止している状態では、別紙油中粒子の沈降の影響に示すように油槽内で撹拌がなくなり固形物が沈降するため、油中汚染度は高くなると推定されます。今後の採油は、極力運転中もしくは停止直後の油槽中層部から実施されることを推奨します。フェログラフィーIs値は異常摩耗の早期発見パラメータのつで、摩耗粒子を定量化するために用います。前回同様にIs値はの乗であり、潤滑状態は厳しいと判断できます。摩耗粒子の形態で比較的多く観察された粒子は、外部から混入したと思われる鉄錆、樹脂等でした。Is値が上昇する要因は、摩耗と外部混入異物の影響と思われますが、今回の結果からは、異常と判断するサイズの摩耗粒子が観察されていないことから、外部混入異物の影響と考えられます。Iカップリング発光分光分析供試の潤滑油を分析した結果、検出された金属元素は、SOAPの結果表に示すように、鉄、銅、リン、亜鉛、カルシウム、アルミニウム、ナトリウムでした。検出されたこれらの金属元素から発生箇所を推定すると鉄、銅、亜鉛・軸受等リン・オイル添加剤カルシウム、アルミニウム、ナトリウム・外部混入異物であると思われます。このうち、機械部品が摩耗したと思われる元素はのグループです。前回同様に計数汚染度はNAS級以上と等級に変化はなく、当社推奨の管理限界値を超えていました。D－SOAPで油の添加剤成分であるリンが検出され、フィルタ表面の異物観察で表面が茶褐色で鉄錆、砂等が観察されたことから、汚染度が高い要因は、摩耗とスラッジ、そして外部混入異物の影響と思われます。前回同様に粘度、水分、酸価、IRの各データは良好でした。
報告№103-0091 | 分析№103-00856 | 103-00856 | 分析の結果、摩耗粒子形態観察で、外部から混入した鉄錆が多く見られました。混入による影響は、直ちにないと思われますが、これらの異物が軸受摺動面に噛み込み摩耗が進行する場合があるため、ヶ月後に再度分析を実施し、摩耗の進行状況を確認されることを推奨します。これらのことは、異常摩耗の早期発見パラメータであるフェログラフィーのIs値が、と良好の範囲にあるものの、摩耗粒子形態観察で、外部から混入した異物が多く見られたことから判断しました。
報告№107-6000 報告№107-5009 | 分析№107-00010 分析№107-00256 | 107-00256 | 精点Aを実施した結果、現在のところ、摩耗の安定が確認され、潤滑油も継続使用可能な状態にあると判断します。但し、異常摩耗の早期発見パラメータであるフェログラフィーのIs値がの乗とやや高く、摩耗粒子形態観察で前回と同じく異物の噛み込みにより発生する切削粒子、金属接触が厳しい場合に発生するシビア粒子がやや多く観察されされており、今後摩耗が進展する場合も考えられるため、夏期ピーク前に精点Bを実施し、摩耗の進行状況を確認しておくことを推奨します。これらのことは、前回に比較して、計数汚染度はランク減少し、SOAP／D-SOAPの鉄および錫濃度は減少していたものの、異常摩耗の早期発見パラメータであるフェログラフィーのIs値がの乗とやや高く、摩耗粒子形態観察の結果、異物の噛み込みにより発生する切削粒子、金属接触が厳しい場合に発生するシビア粒子がやや多く観察されたことを示す粘度、水分、全酸価、IRの各データが良好の範囲にあること以上のことから判断しました。
報告№109-09136 報告№113-00623 | 分析№109-001160 分析№113-002670 | 113-002670 | 潤滑、汚染状態は良好の範囲にあることから、現在のところ、潤滑油は継続使用可能な状態にあると考えられます。潤滑油の余寿命を求めた結果、年月まで使用可能と推定されました。前回の更油日が年月であることから、更油日から起算すると、潤滑油は約年ヶ月使用可能と推定されます。尚、対象設備は継続使用可能な状態にあると判断します。異常摩耗の早期発見のパラメータであるIs値は、前回の-レベルから-レベルに低下し、Is値は正常です。また、異常摩耗の兆候を示す摩耗粒子が顕著に観察されなかったことから、は良好と判断します。計数汚染度は前回のNAS級から等級に変化はなく、当社推奨の管理限界値以下であり、良好です。重量汚染度は.mg/mlから変化はなく、当社推奨の管理限界値以下であり良好です。粘度、水分、酸価、IR、RBOTの各データは良好です。尚、別紙RBOTの減少傾向から油の余寿命を求めた結果、対象の潤滑油は年月まで使用可能であると推定されました。
報告№109-09136 報告№110-00364 | 分析№109-001160 分析№110-001654 | 110-001654 | 金属元素と濃度の分析は、試料油を以上の高温で発光させ、その光を分光器で分光し、分光によって得られた光の強度と金属固有の波長とから元素を特定するIカップリング発光分光分析法を用います。また摩耗状態は、SOAP-T法により求めた金属成分と濃度にフェログラフィー法による摩耗粒子分析とを加味して総合的に評価しますが、摩擦面の摩耗機構と摩耗状態の判断は摩耗粒子の形態と、異常摩耗の早期発見パラメータであるIs値により判断します。Iカップリング発光分光分析供試のギヤ油を分析した結果、検出された金属はSOAPの結果表に示すように、鉄、鉛、銅、ニッケル、錫、リン、カルシウム、ナトリウムでした。これら検出された金属元素から発生箇所を推定すると、鉄、鉛、銅、ニッケル、錫・ギヤ歯面、軸受等リン・オイル添加剤カルシウム、ナトリウム・外部混入異物であると思われます。このうち、機械部品が摩耗したと思われる元素はのグループです。フェログラフィー摩耗粒子と摩耗形態分析結果から観察された粒子は、潤滑状態が正常な場合に発生する摩耗粒子金属潤滑部が局部的に油膜切れを起して発生するシビア粒子フレッティングにより発生する赤錆局部的に高圧・高温となる潤滑状態で発生するフリクションポリマであったことから、潤滑部で発生している摩耗形態は、正常なマイルド摩耗、やや厳しい摩耗形態の凝着摩耗、微振動によるフレッティング摩耗であることが分かりました。また、潤滑油がギヤ歯面や軸受軌道面で高圧下に押し込められ局部的な高圧・高温状態となる状態も混在していることが分かりました。）フレッティング摩耗フレッティング摩耗は、以下の箇所などで発生している可能性があると考えられました。軸と内輪内面軸受ハウジングと外輪外面軌道輪と転動体ギヤ歯面フレッティング粒子は、サイズは小さいものの転がり軸受の軸受軌道面に噛み込み、それにより発生する切削痕が起点となって軸受寿命の指標となるフレーキングへ進展することが懸念されます。）フリクションポリマ潤滑油がギヤ歯面や軸受軌道面で高圧下に押し込められ局部的な高圧・高温状態が混在していることがわかりました。特に、高圧高温状態の解消がなされなければ、潤滑油は劣化する場合があります。潤滑状態異常摩耗の早期発見パラメータとして摩耗粒子を定量化して評価するフェログラフィーのIs値は、前回のの乗からの乗に桁上昇していました。今回の採油は、機器停止中のストレーナ空気抜きから実施しているため、油中粒子濃度は低濃度になっているのが一般的ですが、それにもかかわらず本試料のIs値は桁上昇していたことから、摺動部では摩耗が進行した可能性があると考えられました。前回に比較して計数汚染度はNAS級からNAS級にランク増加し、やや高い値でした。フィルタ表面の異物観察で鉄錆、砂等が観察されたことから、汚染度が高い要因は、摩耗と外部混入異物の影響と思われます。前回同様にIRの結果、油劣化の兆候を示すカルボン酸の吸収は確認されていないことから、良好と判断します。潤滑油、ギヤおよび軸受は継続使用可能な状態にあるものの、摩耗の進行があった可能性がありますので、以下の対策を推奨します。採油条件の改善今回の採油条件が、機器停止中にストレーナ空気抜きから実施しているため、異常な摩耗が発生していても見落としてしまう可能性があります。可能であれば、機器運転中または停止直後の油中粒子が十分に撹拌された状態で採油を実施し、再評価することを推奨します。バックラッシトライボ診断では、バックラッシの増加量を分析結果から計算できますので、構造が確認できる図面、ギヤの形式、歯形、モジュール、歯数、歯幅、油入替後の稼働時間ならびに分解点検後の稼働時間をお知らせ下さい。計算結果をご報告いたします。
報告№109-09136 報告№112-00007 | 分析№109-001160 分析№112-000012 | 112-000012 | 潤滑油および対象設備は継続使用可能な状態にあると判断します。前回に比較してSOAP／D－SOAPの結果で、鉄濃度に変化はありませんでした。Is値は異常摩耗の早期発見パラメータのつで、摩耗粒子を定量化するために用います。前回同様にIs値はのマイナス乗であり、潤滑状態は正常と判断できます。前回に比較して計数汚染度はNAS級からNAS級にランク増加しているものの、当社推奨の管理限界値内にあり、良好でした。．前回同様に粘度、水分、全酸価、IRの各データは良好でした。分析結果は良好と判断します。粘度粘度はmm/sと新油値mm/sに比較して、粘度変化率は-％で、当社推奨の管理限界値である±％以内にあり、良好と判断します。水分はppmと当社推奨の管理限界値の以下であり、良好と判断します。全酸価全酸価は.mgKOH/gと当社推奨の管理限界値の.mgKOH/g以下にあり、良好と判断します。IRIRの結果、油劣化の兆候を示すカルボン酸の吸収が確認されていないことから、良好と判断します。は良好と判断します。計数汚染度計数汚染度はNAS級と当社推奨の管理限界値のNAS級以内であり、良好と判断します。重量汚染度は.mg/mlと当社推奨の管理限界値のmg/ml以内であり、良好と判断します。機器の潤滑状態機器の潤滑状態は正常と判断します。SOAPSOAPの結果、金属元素は検出されませんでした。D－SOAPD－SOAPの結果、鉄が、外部から混入したと思われるナトリウムが検出されました。フェログラフィー異常摩耗の早期発見パラメータであるフェログラフィーのIs値がのマイナス乗と良好の範囲にあり、潤滑状態は正常と判断します。
報告№107-6000 報告№107-6515 | 分析№107-00010 分析№107-00261 | 107-00261 | 初期試験を実施した結果、摩耗の安定が確認され、潤滑油も継続使用可能と判断します。これらのことは、前回に比較して、計数汚染度は等級に変化がないことSOAP／D-SOAPの鉄および錫濃度に変化がないこと異常摩耗の早期発見パラメータであるフェログラフィーのIs値が.と良好の範囲にあること以上のことから判断しました。
報告№109-09094 報告№111-00372 | 分析№109-000870 分析№111-001697 | 111-001697 | は良好と判断します。尚、RBOTがminと新油値のminに比較してmin減少していました。このまま継続使用した場合、この減少傾向から限界値に到達するのは、別紙図RBOTの減少傾向に示すように年月と推定されました。残りの継続使用期間は、約年ヶ月であると予測されます。潤滑油は継続使用可能な状態にあると判断します。≪状態監視とパラメータ≫分析の目的および各分析のパラメータは以下の通りです。特性低下目的：油の分析結果から、や劣化傾向ならびに添加剤の消耗程度、残存寿命などを確認する。粘度JISK全酸価JISK赤外線吸収スペクトルJISK酸化安定度試験JISK汚染目的：油の分析結果から、砂塵あるいは水・異種油などによるや、異物混入の有無を確認する。水分JISK計数汚染度JISB重量汚染度JISB光学顕微鏡観察摩耗目的：油中の摩耗粒子を分析する事により、回転・摺動部の潤滑状態、摩耗劣化の程度、余寿命などを解析する。摩耗診断電子顕微鏡観察JISKX線マイクロアナリシス油中金属濃度JISK≪分析結果≫特性低下粘度：良好粘度値mm/sの新油値mm/sに対する変化率は+.％であり、当社推奨の管理限界値±％以内に留まっています。全酸価：良好全酸価.mgKOH/gは新油値の.mgKOH/g以内にあることから問題は無いと判断します。赤外線吸収スペクトル：良好酸化安定度試験：良好酸化安定度試験の結果、数値minは当社推奨の管理限界値min以上に留まっており、現時点での使用は可能と判断します。汚染水分：良好水分値ppmは当社推奨の管理限界値以内に留まっています。計数汚染度：今回は実施していません。重量汚染度：今回は実施していません。光学顕微鏡観察：今回は実施していません。摩耗摩耗診断電子顕微鏡観察・X線マイクロアナリシス：今回は実施していません。油中金属濃度：今回は実施していません。
報告№109-09136 報告№113-00577 | 分析№109-001160 分析№113-002436 | 113-002436 | 異常摩耗の早期発見のパラメータであるIs値は、-レベルと正常であり、異常摩耗の兆候を示す摩耗粒子が顕著に観察されませんでした。但し、亜鉛の溶出・摩耗が認められたため、亜鉛使用箇所の点検が有用と考えられます。亜鉛を使用した箇所の溶出・摩耗SOAP-Tの結果、亜鉛がppm検出されました。亜鉛を使用した箇所の溶出・摩耗が発生していると思われます。発生箇所が亜鉛メッキされた部品であった場合、耐食性が低下して腐食に進展することが懸念されます。計数汚染度、重量汚染度は共に良好です。但し、フィルタ残渣にカーボンと思われる黒錆が観察されました。粘度、水分、酸価、IR、RBOTの各データは良好です。
報告№108-6013 報告№108-7504 | 分析№108-00576 分析№108-00784 | 108-00784 | 初期試験を実施した結果、摩耗粒子の形態観察およびフィルタ表面の異物観察で外部から混入したと思われる鉄錆、砂等が多く観察されました。今後これらの異物が軸受摺動面に噛み込み摩耗が進行することが懸念されるため、ヶ月以内に再度初期試験を実施し、汚染度および摩耗の進行状況を確認することを推奨します。これらのことは、異常摩耗の早期発見パラメータであるフェログラフィーのIs値がの乗と良好の範囲にあるものの、摩耗粒子の形態観察の結果、外部から混入したと思われる鉄錆、砂が多く観察されたことフィルタ表面の異物観察で鉄錆、砂が多く観察されたこと以上のことから判断しました。
報告№108-0204 報告№108-6536 | 分析№108-01503 分析№108-01678 | 108-01678 | 初期試験を実施した結果、前回に比較して計数汚染度がランク増加し、管理限界値に到達していました。摩耗粒子の形態観察で金属接触が厳しい場合に発生するシビア粒子、外部から混入したと思われる砂等がやや多く観察され、また、D－SOAPで鉄およびメタルの主成分である錫が微増したことから、汚染度が高い要因は、摩耗と外部混入異物の影響と考えられました。軸受摺動面では厳しい金属接触が確認されたことから、今後更に摩耗が進行することが懸念されるため、可能であれば濾過を実施し、汚染度を改善されることを推奨します。また、摩耗の進行状況を監視するため、ヶ月以内に精点Bを実施されることを推奨します。尚、潤滑油の基本特性も良好の範囲にあることから継続使用可能と判断します。これらのことは、前回に比較して、計数汚染度はランク増加し、管理限界値のNAS級に到達したことD-SOAPの鉄および錫濃度が微増したこと異常摩耗の早期発見パラメータであるフェログラフィーのIs値がの乗と良好の範囲にあるものの、摩耗粒子の形態観察の結果、金属接触が厳しい場合に発生するシビア粒子、外部から混入したと思われる砂等がやや多く観察されたこと以上のことから判断しました。
報告№109-09136 報告№112-00425 | 分析№109-001160 分析№112-001802 | 112-001802 | 潤滑油および減速機は継続使用可能な状態にあると判断します。尚、今回の分析結果で振動が発生した場合に観察されるフレッティング粒子は観察されていないことから、減速機には振動の影響はみられず、また、振動が発生した箇所は、減速機のギヤ歯面および軸受ではないと推定されます。定期的な分析今後懸念される疲労摩耗の進行を監視するため、定期的に分析を実施することを推奨します。最適な採油方法本試料油は、機器停止中に油槽底部から採油されているため、分析データが高濃度に出ていると推定されます。正確なデータによる診断を行うためにも、今後の採油は、極力運転中もしくは停止直後の油槽中層部から実施されることを推奨します。はフェログラフィーおよびSOAP／D-SOAPの結果から総合的に判断した結果、やや厳しい状態にあると考えられます。フェログラフィー【定量分析：Is値】Is値は異常摩耗の早期発見パラメータのつで、摩耗粒子を定量化するために用います。今回のIs値はの乗と低い値でした。フェログラフィー【定性分析：摩耗粒子および摩耗形態観察】分析結果から比較的多く観察された粒子は、以下の通りでした。正常な摩耗粒子・潤滑状態が正常なマイルド摩耗により発生。疲労摩耗粒子・繰返し応力を受けて発生。Iカップリング発光分光分析【SOAP／D-SOAP】検出された金属元素から発生箇所を推定すると、以下の通りでした。鉄、錫・ギヤ、軸受等リン・添加剤カルシウム、ナトリウム、ホウ素・外部混入異物計数汚染度は良好でした。粘度、水分、酸価、IRの各データは良好でした。
報告№109-09094 報告№112-00124 | 分析№109-000872 分析№112-000448 | 112-000448_date121122 | 潤滑油は継続使用可能な状態にあると判断します。は良好でした。尚、RBOTは新油に比較して大きな値であり減少傾向は確認されませんでした。このことから、更油から今回採油までのヶ月間で酸化防止剤の消耗は確認されていないことから、使用条件が同様であれば定検周期のヶ月は使用できる可能性が高いと判断します。≪状態監視とパラメータ≫分析の目的および各分析のパラメータは以下の通りです。特性低下目的：油の分析結果から、や劣化傾向ならびに添加剤の消耗程度、残存寿命などを確認する。粘度JISK酸価JISK赤外線吸収スペクトルJISK酸化安定度試験JISK汚染目的：油の分析結果から、砂塵あるいは水・異種油などによるや、異物混入の有無を確認する。水分JISK計数汚染度JISB重量汚染度JISB光学顕微鏡観察摩耗目的：油中の摩耗粒子を分析する事により、回転・摺動部の潤滑状態、摩耗劣化の程度、余寿命などを解析する。摩耗診断電子顕微鏡観察JISKX線マイクロアナリシス油中金属濃度JISK≪分析結果≫特性低下粘度：良好粘度値mm/sの管理基本値mm/sに対する変化率は-.％であり、○○管理限界値±％以内に留まっています。酸価：良好酸価.mgKOH/gは管理基本値の.mgKOH/g以内にあることから、問題は無いと判断します。赤外線吸収スペクトル：良好酸化安定度試験：良好酸化安定度試験の結果、数値minは○○管理限界値min以上に留まっており、現時点での使用は可能と判断します。汚染水分：良好水分値.ppmは○○管理限界値以内に留まっています。計数汚染度：今回は実施していません。重量汚染度：今回は実施していません。光学顕微鏡観察：今回は実施していません。摩耗摩耗診断電子顕微鏡観察・X線マイクロアナリシス：今回は実施していません。油中金属濃度：今回は実施していません。
報告№109-09136 報告№110-00395 | 分析№109-001160 分析№110-001780 | 110-001780 | 摩耗状態前回に比較してSOAP／D－SOAPの結果、鉄および錫濃度に大きな変化はなく、異常摩耗の早期発見パラメータであるフェログラフィーのIs値がのマイナス乗と良好でした。汚染度前回に比較して計数汚染度はNAS級からNAS級にランク増加したものの管理限界値内にあり、良好でした。粘度、水分、全酸価、IR、RBOTの各データは良好でした。潤滑油および軸受は継続使用可能な状態にあると判断します。
報告№108-0447 報告№108-0447 | 分析№108-03030 分析№108-03030 | 108-03030 | 分析の結果、前回の結果と比較して計数汚染度、SOAP／D－SOAPの鉄濃度が減少していることから摩耗の安定が確認され、また、を示すデータが良好の範囲にあることから、潤滑油も継続使用可能な状態にあると判断します。これらのことは、前回に比較して、計数汚染度はランク減少し、SOAP／D-SOAPの鉄濃度が減少していたこと異常摩耗の早期発見パラメータであるフェログラフィーのIs値がと良好の範囲にあることを示す粘度、水分、全酸価、IR、RBOTの各データが良好の範囲にあること以上のことから判断しています。は良好と判断します。粘度は良好と判断します。粘度はmm/sと新油値mm/sに比較して、粘度変化率は-％で、当社推奨の管理限界値である±％以内にあり、良好と判断します。水分は良好と判断します。水分は.ppmと当社推奨の管理限界値の以下であり、良好と判断します。全酸価は良好と判断します。全酸価は.mgKOH/gと新油値.mgKOH/gに比較して高い値であるものの、IRの結果で油劣化の兆候を示すカルボン酸の吸収が確認されていないことから、良好と判断します。IRの結果、良好と判断します。IRの結果、油劣化の兆候を示すカルボン酸の吸収が確認されていないことから、良好と判断します。RBOTの結果、良好と判断します。RBOTはminと当社推奨の管理限界値のmin以上であり、良好と判断します。は良好と判断します。計数汚染度は良好と判断します。計数汚染度はNAS級と当社推奨の管理限界値のNAS級以内にあり、良好と判断します。重量汚染度は良好と判断します。重量汚染度は.mg/mlと当社推奨の管理限界値のmg/ml以内にあり、良好と判断します。機器の潤滑状態機器の潤滑状態は正常と判断します。SOAPの結果は良好です。SOAPの結果、油の添加剤成分であるリンがppm、バリウムがppm検出されています。D－SOAPの結果は良好です。D－SOAPの結果、外部から混入したと思われるナトリウムが検出されています。フェログラフィーの結果は良好です。異常摩耗の早期発見パラメータであるフェログラフィーのIs値がと良好の範囲にあり、潤滑状態は正常と判断します。
|  | 112-002266 | 潤滑油および対象設備は継続使用可能な状態にあると判断します。但し、今後も摩耗の進行を傾向監視するため、以下の対策を推奨します。摩耗進行の監視切削摩耗の進行を監視するために、定期的に分析を実施し、進行状況を確認されることを推奨します。はフェログラフィーおよびSOAPの結果から総合的に判断した結果、やや厳しい状態にあると考えられます。フェログラフィー【定量分析：Is値】Is値は異常摩耗の早期発見パラメータのつで、摩耗粒子を定量化するために用います。今回のIs値はの乗とやや高い値でした。フェログラフィー【定性分析：摩耗粒子および摩耗形態観察】分析結果から比較的多く観察された粒子は、以下の通りでした。正常な摩耗粒子・潤滑状態が正常なマイルド摩耗により発生。切削粒子・異物や金属表面の微小突起による切削摩耗により発生。観察された摩耗粒子の中でも切削粒子は、注意が必要です。切削摩耗は、他の摩耗形態に比較して摩耗進行速度が速く注意が必要で、定期的なトライボ診断による状態監視が必要と考えます。切削摩耗の原因となる混入異物が残留している場合、この異物により切削摩耗が継続して発生する可能性があります。Iカップリング発光分光分析【SOAP】検出された金属元素から発生箇所を推定すると、以下の通りでした。鉄、銅、ニッケル・エンジン部品リン、亜鉛、カルシウム、マグネシウム、ホウ素・添加剤アルミニウム、ナトリウム・外部混入異物粘度、水分、IR酸化度の各データは良好でした。
報告№102-8121 | 分析№102-03142 | 102-03142 | 精点Aの結果、軸受摺動面で異物の噛み込みによる摩耗が進行しています。また、急激なRBOT値の低下も確認されており、劣化の進行もありますので、可能であれば濾過を実施すると共に、ヶ月以内に再度分析を実施し、摩耗の進行状況及びRBOTの低下傾向を確認されることを推奨します。尚、RBOTの結果、前回から約ヶ月でmin減少しており、この減少傾向から限界値に到達するのは年月と推定されました。このように、短期間でRBOT値が低下する場合、油温の上昇が考えられます。冷却能力の低下などが原因となっていたりしますので、冷却水の通水量を確認してください。これらのことは、フェログラフィーの結果、異常摩耗の早期発見パラメータである、Is値がの乗と高く、摩耗粒子形態観察で、異物の噛み込み、金属表面の微小突起により発生する切削粒子、金属接触が厳しい場合に発生するシビア粒子が多く見られ、更に、D－SOAPの結果、メタルの主成分である錫が前回のに比較してppmとppm上昇していることから判断しました。
報告№102-4535 | 分析№102-03282 | 102-03282 | 精点Aを実施した結果、軸受メタルの摩耗が確認されました。今後、更に摩耗が進行する場合がありますので、ヶ月以内に精点Bを実施し、汚染状況及び摩耗の進行状況を確認されることを推奨します。これらのことは、異常摩耗の早期発見パラメータであるフェログラフィーのIs値が、と良好の範囲にあるものの、摩耗粒子の形態観察の結果、異物の噛み込み、金属表面の微小突起により発生する切削粒子、金属接触が厳しい場合に発生するシビア粒子、摩擦熱が高い場合に発生する黒錆が観察され、又、D－SOAPで、鉄が、メタルの主成分である錫が.ppm、油の添加剤成分である亜鉛がppm検出されたことから判断しました。
報告№108-8018 報告№108-8018 | 分析№108-03219 分析№108-03219 | 108-03219 | 分析の結果、観察された摩耗粒子は、異物の噛み込みなどで発生する切削粒子でした。異常摩耗の早期発見パラメータであるフェログラフィーのIs値が、混合潤滑の極初期段階であるの乗であったこことから、継続使用は可能と思われますが、観察された摩耗形態が切削摩耗であり、切削摩耗が観察された場合の軸受寿命は分の程度に低下することが知られていることから今後の摩耗進行には十分な注意が必要です。本軸受は、転がり軸受の寿命の指標となるフレーキングの発生が確認されておらず、またIs値もの乗であることから継続使用は可能な状態にあると判断できますが、継続使用する場合、切削摩耗により発生した傷が起点となってフレーキングに進展することも考えられるため、運転再開後に再度分析を実施し、摩耗の進行状況を確認されることを推奨します。一方、潤滑油の基本性状の粘度および、特性低下を知るパラメータである全酸価、有機物・有機化合物、酸化安定度は、各データとも良好な範囲内にあり、特性低下は認められなかったことからこの油は継続使用可能と判断します。特性低下全ての項目が良好な範囲にあったことから特性低下は認められず良好と判断します。粘度は良好と判断します。粘度はmm/sと新油値mm/sに比較して、粘度変化率は-％で、当社推奨の管理限界値である±％以内にあり、良好と判断します。全酸価は良好と判断します。全酸価は.mgKOH/gと新油値.mgKOH/gに比較して高い値であるものの、有機物・有機化合物の結果で油劣化の兆候を示すカルボン酸の吸収が確認されていないことから、良好と判断します。有機物・有機化合物の結果、良好と判断します。有機物・有機化合物の結果、油劣化の兆候を示すカルボン酸の吸収が確認されていないことから、良好と判断します。酸化安定度の結果、良好と判断します。酸化安定度はminと当社推奨の管理限界値のmin以上であり、良好と判断します。色相は良好と判断します。色相はLと新油値のL.に大きな変化はなく、良好と判断します。汚染は良好と判断します。水分は良好と判断します。水分はと当社推奨の管理限界値の以下であり、良好と判断します。汚染粒子数は良好と判断します。汚染粒子数はNAS級と当社推奨の管理限界値のNAS級以内にあり、良好と判断します。汚染物重量は良好と判断します。汚染物重量は.mg/mlと当社推奨の管理限界値のmg/ml以内にあり、良好と判断します。摩耗摩耗粒子の結果、摩耗粒子の形態観察で外部から混入したと思われる樹脂が多く観察されています。摩耗粒子の結果、異物の噛み込みなどで発生する切削粒子、疲労摩耗粒子がやや多く観察されています。異常摩耗の早期発見パラメータであるフェログラフィーのIs値が-と良好の範囲にあるものの、摩耗粒子の形態観察の結果、異物の噛み込みなどで発生する切削粒子、疲労摩耗粒子がやや多く観察されています。金属濃度SOAPの結果、鉄が検出されています。金属濃度SOAPの結果、鉄、亜鉛が検出されています。金属濃度酸溶解法の結果、鉄が検出されています。金属濃度酸溶解法の結果、鉄、亜鉛、外部から混入したと思われるカルシウム、ナトリウムが検出されています。
報告№106-0334 報告№106-0334 | 分析№106-01771 分析№106-01771 | 106-01771 | 分析の結果、ギヤ歯面ではフレッティングにより発生した赤錆、局部的に高圧・高温となる場合に発生するフリクションポリマ、外部から混入した砂が多く観察されました。今後、これらの異物がギヤ歯面に噛み込み摩耗が進行することと油劣化の進行が懸念されるため、ヶ月以内に再度分析を実施し、摩耗の進行状況を確認されることを推奨します。一方、SOAPの銅濃度がppmと高い値を示していました。これは、銅を使用した部分の溶出によるものと考えられます。溶出は、潤滑油中の亜鉛系添加剤と銅とが反応して発生することが知られています。別紙鉱油の酸化に対する金属触媒の影響に示すように銅濃度が増加すると潤滑油の酸化速度が速まりますので、酸化劣化の進行状況を全酸価の変化で監視されることを推奨します。これらのことは、異常摩耗の早期発見パラメータであるフェログラフィーのIs値がと良好の範囲にあるものの、摩耗粒子形態観察の結果、ギヤ歯面のフレッティングにより発生する赤錆、局部的に高圧・高温となる場合に発生するフリクションポリマ、外部から混入した砂が多く観察されたこと以上のことから判断しました。トライボ診断では、バックラッシの増加量を分析結果から計算できますので、構造が確認できる図面、ギヤの形式、歯形、モジュール、歯数、回転数、増速比、歯幅をお知らせ下さい。計算結果をご報告いたします。この油は継続使用可能と判断します。粘度は良好と判断します。粘度はmm/sと管理限界値以内にあり、良好と判断します。水分は良好と判断します。水分はppmと管理限界値の以下にあり、良好と判断します。全酸価は良好と判断します。全酸価は.mgKOH/gと新油データの.mgKOH/gに比較して高い値であるものの、IRの結果で油劣化の兆候を示すカルボン酸が確認されていないことから、良好と判断します。IRは良好と判断します。IRの結果、油劣化の兆候を示すカルボン酸の吸収が確認されていないことから、継続使用可能な状態にあると考えられます。尚、IRパターンが新油に比較して、差異が確認されていますので、異種油の混入または油名の間違え等の可能性があります。再度油名の確認をお願いします計数汚染度は良好と判断します。計数汚染度は良好と判断します。計数汚染度はNAS級と当社推奨の管理限界値のNAS級以内にあり良好と判断します。重量汚染度は.mg/mlでした。重量汚染度は.mg/mlでした。機器の潤滑状態フェログラフィーの結果、ギヤ歯面のフレッティングにより発生する赤錆、局部的に高圧・高温となる場合に発生するフリクションポリマ、外部から混入した砂が観察されました。SOAPの結果、鉄および銅が多く検出されました。SOAPの結果、摩耗により発生した鉄、油の添加剤成分であるリン、亜鉛が検出されました。一方、銅が検出されました。銅を使用した部分の溶出が発生していると考えられます。この溶出は検出された亜鉛系添加剤の成分と銅が反応し、溶出することが知られています。銅濃度は別紙鉱油の酸化に対する金属触媒の影響に示すように銅濃度が増加すると酸化速度が速まりますので、酸化劣化の進行状況を全酸価の変化で監視されることを推奨します。D－SOAPの結果、鉄が検出されました。D－SOAPの結果、摩耗により発生する鉄が検出されました。フェログラフィーの結果、ギヤ歯面のフレッティングにより発生する赤錆、外部から混入した砂が観察されました。フェログラフィーの結果、異常摩耗の早期発見パラメータであるIs値がと良好の範囲にあるものの、ギヤ歯面のフレッティングにより発生する赤錆、外部から混入した砂が観察されました。
報告№104-4027 報告№104-4027 | 分析№104-01749 分析№104-01749 | 104-01749 | 誘引ブロワ号の本体反負荷側の軸受は、今後の運転時間や運転状況が、特に変化のない運転であれば、少なくとも年間は継続使用可能な状態にあると判断します。これらのことは、以下の結果から判断しました。計数汚染度がNAS級と当社推奨の管理限界値以内にあった。SOAP／D-SOAPの結果、軸受の主成分である鉄が検出されたが微量であった。異常摩耗の早期発見パラメータであるフェログラフィーのIs値がのマイナス乗と良好の範囲にあった。本試料油は継続使用可能な状態にあると判断します。粘度は良好と判断します。粘度はmm/sと新油値mm/sに比較して、粘度変化率は-％と当社推奨の管理限界値の±％以内にあり良好と判断します。水分は良好と判断します。水分はppmと当社推奨の管理限界値の以下にあり、良好と判断します。全酸価は良好と判断します。全酸価は.mgKOH/gと新油値.mgKOH/gに比較して変化なく、良好と判断します。IRは良好と判断します。IRは、IRチャートに示すように新油に比較して変化なく、良好と判断します。計数汚染度は良好と判断します。計数汚染度はNAS級と当社推奨の管理限界値のNAS級以内にあり、良好と判断します。重量汚染度は良好と判断します。重量汚染度は.mg/mlと当初推奨の管理限界値のmg/ml以内にあり、良好と判断します。機器の潤滑状態本機器の軸受は、今後の運転時間や運転状況が、特に変化のない運転であれば、少なくとも年間は継続使用可能な状態にあると判断します。SOAPは良好でした。SOAPの結果、軸受の主成分である鉄などの金属元素は検出されておらず良好と判断します。D－SOAPは良好でした。D－SOAPの結果、摩耗により発生する鉄が検出されているものの、微量であったことから良好と判断します。フェログラフィーの結果、潤滑状態は良好と判断します。フェログラフィーの結果、異常摩耗の早期発見パラメータであるIs値がのマイナス乗と良好の範囲にあり、且つ、異常摩耗の兆候を示すシビア粒子等の摩耗粒子がほとんど観察されていないことから、今後の運転時間や運転状況が、特に変化のない運転であれば、軸受は少なくとも年間は継続使用可能な状態にあると判断します。
報告№103-4538 報告№103-4538 | 分析№103-01773 分析№103-01773 | 103-01773 | 分析の結果、を示す、粘度、水分、全酸価の各データが当社推奨の管理限界値内にあり、且つ、潤滑油の劣化を知るために行う赤外線吸収スペクトル法の結果が新油に比較して変化がないことから、この油は継続使用可能な状態にあると判断します。機器の潤滑状態減少率の推定本試料油は、油濾過機が設置されている油槽であるため、油中の粒子が除去されていますので、診断は油濾過機による減少率を考慮して潤滑状態を解析する必要があります。今回の解析は、別添資料油中摩耗粒子の平衡濃度に示すように十分に濾過時間が経過し、油中粒子が飽和状態になっていると仮定しています。油濾過機による油中の摩耗粒子の減少率は油清浄機の入口と出口の汚染度を評価し、その結果から求めますが、今回は油清浄機の入口側と同じと判断される主油タンクから採取した試料で、油濾過機出口から採取した試料油がありませんので、減少率を、一般的に良好な濾過率とされる.と仮定し解析しました。濾過率を考慮した減少率は油清浄機の吐出量と総油量との比から換算します。本機の油清浄機の吐出量は毎時L、設備油量はLですので減少率は.となります。これにより、油清浄機による粒子の減少率は、時間で％であることがわかります。減少率から求めた平衡濃度油がパスして増加する粒子数は、今回計数汚染度の～μmレンジですと個/mlの％の個/mlとなります。更に、この発生粒子数から平衡濃度を計算します。平衡濃度は下式により求めます。平衡濃度＝発生粒子数／減少率・式油濾過機が設置されていない場合の減少率を.とすると平衡濃度は個/mlとなります。このことから分かるように、本試料油中の汚染度は、油清浄機が設置されていることでNAS級となっていますが、油濾過機がないと仮定した場合、計算により求めたように～μmレンジの汚染度はNAS級以上の汚染状態になる可能性を示唆するものととらえる事が出来ます。他のレンジを同様に計算すると以下のようになり、NAS級以上となります。～～～～以上等級級以上油濾過機が想定どおりの性能を発揮できていたとすると、その油濾過機がなかったとした場合、上記のとおりNAS級以上の汚染された状態になることが推定されました。推奨する対応方法今回、分析により観察されている油中夾雑物は、若干の摩耗粒子と外部混入による赤錆や、砂等の異物が見られることから、潤滑状態は比較的良好な状態にあると判断します。本解析は減少率を仮定して進めておりますので、今後は、油濾過機入口からの採油に加え、油清浄機出口からも採油を実施し、変動する減少率を評価し、管理されることを推奨します。尚、試料油中には、外部から混入した鉄錆が多く見られており、採油箇所が適正でなかった可能性がありますので、当社営業担当者にご相談下さい。
報告№109-09136 報告№113-00623 | 分析№109-001160 分析№113-002675 | 113-002675 | 潤滑、汚染状態は良好の範囲にあることから、現在のところ、潤滑油は継続使用可能な状態にあると考えられます。潤滑油の余寿命を求めた結果、年月まで使用可能と推定されました。前回の更油日が年月であることから、更油日から起算すると、潤滑油は約年ヶ月使用可能と推定されます。尚、減速機は継続使用可能な状態にあると判断します。但し、今後の摩耗推移を確認するためにも傾向監視を継続することが有効です。定期的な分析今後の疲労摩耗の推移を監視するため、定期的な分析実施を推奨します。異常摩耗の早期発見のパラメータであるIs値は、前回のレベルからレベルに上昇しているものの、正常な値でした。但し、潤滑部の摩耗が認められたため、定期的に潤滑油分析を実施し、摩耗推移を監視することが有用と考えます。フェログラフィーで観察された代表的な粒子は、以下の通りです。正常な摩耗粒子・潤滑状態が正常なマイルド摩耗により発生。疲労摩耗粒子・繰返し応力による金属疲労で発生。大型化するとフレーキングの発生が懸念されます。計数汚染度は前回のNAS級から等級に変化はなく、当社推奨の管理限界値以下であり良好です。粘度、水分、酸価、IRの各データは良好です。本試料油の添加剤は、一般に、タービン油に比較して極圧添加剤や摩耗防止剤などの濃度が高く、この影響でRBOT試験の結果が変動する傾向があります。そのため、タービン油と同等の精度でギヤ油を評価するには、RBOTの結果に加え、粘度、酸価、IRなどのデータに基づき総合的に判断することが必要です。粘度、酸価、IRが良好の範囲にあり、RBOTはminと当社推奨の管理限界値以上にあることから、RBOTは良好と判断します。尚、別紙RBOTの減少傾向から油の余寿命を求めた結果、対象の潤滑油は年月まで使用可能であると推定されました。
報告№104-0378 報告№105-8016 | 分析№104-02669 分析№105-01092 | 105-01092 | 前回の分析結果を受け、今年月日から現在まで静電浄油機にて濾過を実施しています。本試験は、濾過の効果を確認することを目的としました。精点Aを実施した結果、計数汚染度が前回のNAS級からNAS級にランク減少しており、濾過の効果が十分にあったことが確認されました。又、を示す粘度、水分、全酸価、IRの各データは良好でした。現在、静電浄油機による濾過を実施中ですが、濾過精度は十分に出ていますので、濾過を終了しても良いと判断します。
報告№108-0411 報告№110-00186 | 分析№108-02745 分析№110-000734 | 110-000734 | ・摩耗状態摩耗状態は、潤滑油中に含まれる金属成分とその濃度を調査し、調査の結果から評価します。金属元素と濃度の分析は、試料油を以上の高温で発光させ、その光を分光器で分光し、分光によって得られた光の強度と金属固有の波長とから元素を特定するIカップリング発光分光分析法を用います。今回の試料はギヤ油でしたが、検出された金属は、SOAPの結果表に示すように、鉄、鉛、銅、リン、亜鉛、カルシウム、ナトリウム、マグネシウムでした。これら検出された金属元素から発生箇所を推定すると、鉄、鉛、銅・ギヤ歯面、軸受リン、亜鉛・オイル添加剤カルシウム、ナトリウム、マグネシウム・外部混入異物であると思われます。このうち、機械部品が摩耗したと思われる元素はのグループです。検出された金属の粒子は、潤滑状態が正常な場合に発生するマイルド摩耗粒子、金属潤滑部が局部的に油膜切れを起して発生するシビア粒子であったことから、潤滑部では、油膜破断による凝着摩耗が発生していることが分かりました。この摩耗状態は、異常摩耗の早期発見パラメータであるフェログラフィーのIs値であらわされますが、Is値がの乗と良好の範囲にあり、現在のところは継続使用可能な状態にあると思われます。但し、確認された凝着摩耗は原因が除去されなければ、摩耗は継続して進行する可能性があると思われます。・汚染度計数汚染度は良好でした。・水分は良好でした。粘度、全酸価、IRは、当社に新油データがないため評価することができませんでした。ギヤおよび軸受は継続使用可能な状態にあるものの、以下の対策が必要です。今後、凝着摩耗等の進行を監視するため、定期的に分析を実施し、摩耗の進行状況を確認することを推奨します。を示す粘度、全酸価、IRのデータは新油データを基準として評価しています。今回は、油名が不明であり正確に評価できなかったため、今後は現在充填用に使用している新油を分析し、そのデータを基準に管理されることを推奨します。尚、トライボ診断では、バックラッシの増加量を分析結果から計算できますので、構造が確認できる図面、歯形、歯幅をお知らせ下さい。計算結果をご報告いたします。油の劣化状況をより精密に判定するには新油との比較が必要です。今後、油劣化の予測を行う場合、新油データが必要ですので、現在使用している貴排水機場保有の新油をご提供下さい。粘度粘度はmm/sでした。粘度は現在使用している貴排水機場保有の新油分析結果を基準に管理する方法が望ましく、次回分析までに新油をご提供下さい。水分はppmと当社推奨の管理限界値の以下であり、良好と判断します。全酸価全酸価は.mgKOH/gでした。全酸価は、現在使用している貴排水機場保有の新油の分析結果を基準に管理する方法が望ましいため、新油をご提供下さい。IRIRの結果、油劣化の兆候を示すカルボン酸の吸収が確認されていないことから、良好と判断します。尚、IRは現在使用している貴排水機場保有の新油の分析結果を基準に管理する方法が望ましいため、新油をご提供下さい。計数汚染度は良好と判断します。計数汚染度計数汚染度はNAS級と当社推奨の管理限界値のNAS級以内であり、良好と判断します。重量汚染度はmg/mlでした。機器の潤滑状態摩耗粒子診断の結果、潤滑状態が正常な場合に発生するマイルド摩耗粒子、金属潤滑部が局部的に油膜切れを起して発生するシビア粒子が比較的多く観察されました。SOAPによる油中金属濃度SOAPによる油中金属濃度の結果、油の添加剤成分と思われるリン、亜鉛が検出されました。SOAPによる油中金属濃度SOAPによる油中金属濃度の結、鉄、鉛、銅、油の添加剤成分と思われる亜鉛、外部から混入したと思われるカルシウム、ナトリウム、マグネシウムが検出されました。摩耗粒子診断異常摩耗の早期発見パラメータであるIs値がの乗と良好の範囲にあるものの、潤滑状態が正常な場合に発生するマイルド摩耗粒子、金属潤滑部が局部的に油膜切れを起して発生するシビア粒子が比較的多く観察されました。
報告№107-0366 報告№110-00721 | 分析№107-01900 分析№110-003338 | 110-003338 | 濾過前の試料油を分析した結果、計数汚染度が前回のNAS級から、今回NAS級に約年でランク増加していました。D－SOAPの結果、前回に比較して鉄がに増加していました。摩耗粒子の形態観察で鉄錆等が観察され、またサンプル瓶の底部には肉眼で確認できる異物が観察されたことから、汚染度およびD－SOAPの鉄濃度が増加した要因は、摩耗による粒子の増加ではなく、外部から混入したと思われる異物によるものと考えられます。但し、異物の混入はありましたが、潤滑異常の早期発見パラメータである摩耗過酷度を示すIs値がのマイナス乗と非常に良好の範囲にあることから、潤滑状態は正常な状態にあると判断します。
報告№109-09136 報告№112-00589 | 分析№109-001160 分析№112-002455 | 112-002455 | グリースグリースはちょう度の低下が確認されていることから、将来的な摩耗進行の有無を確認するためにも傾向監視を継続することが有効です。軸受は継続使用可能な状態にあると判断します。但し、凝着摩耗が発生しており、今後も摩耗の進行を傾向監視するため、以下の対策を推奨します。グリースの交換ちょう度の低下がみられ、グリースが硬化していることが確認されました。硬化したグリースを使用した場合、油分の流動性がなくなり、軸受等で良好な油膜が保持されにくくなる可能性があるため、グリースの交換を推奨します。定期的な分析定期的に分析を実施することにより、データの変化から異常の兆候を早期に発見することが可能となります。また、今回は対象設備の初回分析であるため、あと最低でも回分析を実施し、分析データの変化を確認することを推奨します。尚、分析結果からSOAP-Tの鉄濃度が比較的高く、今後、凝着摩耗の進行が懸念されるため、出来るだけ早めに回目の分析を実施することを推奨します。はフェログラフィーおよびSOAP-Tの結果から総合的に判断した結果、継続使用は可能ですが、機器の機能を保持するためにも傾向管理が有用と考えます。フェログラフィー【定性分析：摩耗粒子および摩耗形態観察】分析結果から観察された摩耗粒子は、以下の通りでした。正常な摩耗粒子・潤滑状態が正常なマイルド摩耗により発生。シビア粒子・潤滑状態がやや厳しい凝着摩耗により発生。金属潤滑部が局部的に油膜切れを起していると考えられます。観察された摩耗粒子の中でもシビア粒子は、注意が必要です。シビア粒子は、凝着摩耗に分類されます。これらの摩耗粒子は、軌道面で凝着、破断を繰り返し、この過程で生じる移着粒子が成長して摩耗粒子となります。そのため、軌道面では局部的に油膜切れが発生していることを示しています。この状態が継続した場合、摩耗粒子のサイズは徐々に大型化していき、軸受の損傷に至る場合がありますので、傾向監視が必要です。Iカップリング発光分光分析【SOAP-T】検出された金属元素から発生箇所を推定すると、以下の通りでした。ニッケル、錫・軸受等カルシウム、バリウム、ナトリウム、マグネシウム・添加剤、増ちょう剤錫が比較的高い値でした。これらの元素が含まれている材質には、一般に、すべり軸受に使用されるホワイトメタルがありますが、本軸受は転がり軸受であり、図面で確認したところホワイトメタルを使用している箇所は確認されませんでした。その他に使用している箇所として考えられるのは、転がり軸受の保持器が考えられます。保持器には、鋼板SリンCC、銅合金、アルミ合金、樹脂などを使用することがあります。この中で、錫が含まれているのはアルミ合金が該当しますが、グリース分析の結果からアルミニウムは検出されていないことから、検出された元素は、保持器が摩耗したものである可能性は低いと考えられました。グリースは流動性が低く、新グリースを補給しても油槽内にある全てのグリースが入れ替わることは困難であることから、今回使用されているグリースに入っていない成分が検出された要因は、以前使用していたグリースに含まれていた金属成分が、今回の使用グリースと混合して検出されたと推定されます。グリースの物理的性状酸価、水分、IRは良好でした。ちょう度ちょう度は、と当社推奨の管理上限値のより低くなっており、グリースが硬化していることが分かりました。硬化したグリースを使用した場合、油分の流動性がなくなり、軸受等で良好な油膜が保持されにくくなる可能性があります。
報告№109-09136 報告№113-00145 | 分析№109-001160 分析№113-000541 | 113-000541 | 潤滑油の劣化はないものの、重量汚染度が管理限界値を超えており、スラッジによって汚染度が高くなっていると考えられます。軸受は継続使用可能な状態にあると判断します。濾過または更油スラッジは、主機停止中などの油温が低い状態で析出し、軸受表面に固着することで、主機起動時の静摩擦係数が上昇し、起動時のトルク上昇が懸念されるため、濾過または更油を推奨します。はフェログラフィーおよびSOAP／D-SOAPの結果から総合的に判断した結果、正常な状態にあると考えられます。フェログラフィー【定量分析：Is値】Is値は異常摩耗の早期発見パラメータのつで、摩耗程度を定量化するために用います。今回のIs値はのマイナス乗と低い値でした。フェログラフィー【定性分析：摩耗粒子および摩耗形態観察】分析結果から観察された全ての粒子量は少でした。計数汚染度はNAS級と当社推奨の管理限界値以下にあるものの、重量汚染度はmg/mlと当社推奨の管理限界値を超えていました。フィルタ表面の異物観察で、表面が茶褐色であり、粘ちょう物、金属片、鉄錆、砂等が観察されたことから、汚染度が高い要因は、摩耗、スラッジ、外部混入異物の影響と思われます。粘度、水分、酸価、IRの各データは良好でした。
報告№109-09136 報告№110-00324 | 分析№109-001160 分析№110-001397 | 110-001397 | ・摩耗状態前回に比較してSOAP／D－SOAPの結果、鉄および錫濃度に大きな変化はなく、異常摩耗の早期発見パラメータであるフェログラフィーのIs値がのマイナス乗と良好でした。・汚染度前回に比較して計数汚染度はNAS級からNAS級にランク減少し、良好でした。・粘度、水分、全酸価、IR、RBOTの各データは良好でした。潤滑油および軸受は継続使用可能な状態にあると判断します。
報告№109-09136 報告№111-00756 | 分析№109-001160 分析№111-003816 | 111-003816 | 潤滑油および軸受は継続使用可能な状態にあると判断します。但し、今後も摩耗の進行を傾向監視するため、以下の対策を推奨します。定期的な分析凝着摩耗の進行を監視するため、定期的に分析を実施し、分析データによる摩耗の進行状況を確認することを推奨します。フェログラフィー異常摩耗の早期発見パラメータとして摩耗粒子を定量化して評価するフェログラフィーのIs値は、潤滑状態が正常なの乗でした。摩耗粒子の形態で比較的多く観察された粒子は、潤滑状態が正常な場合に発生する摩耗粒子金属潤滑部が局部的に油膜切れを起して発生するシビア粒子でした。このような摩耗粒子が観察された場合には、潤滑部では正常なマイルド摩耗潤滑状態がやや厳しい凝着摩耗が発生していることが分かります。Iカップリング発光分光分析供試の潤滑油を分析した結果、検出された金属元素は、SOAPの結果表に示すように、鉄、カルシウム、ケイ素、ナトリウムが検出されました。これらの検出された金属元素から発生箇所を推定すると鉄・軸受等カルシウム、ケイ素、ナトリウム・外部混入異物であると思われます。このうち、機械部品が摩耗したと思われる元素はのグループです。軸受の余寿命金属元素分析で軸受メタルの主成分である錫は検出されませんでしたので、前回の分析結果を基にメタル摩耗の状態を検討しました。検討には、下式で摩耗速度を計算し、その結果から現時点における平均的な摩耗深さを求めました。その結果、摩耗の深さは軸受表面から.μmであると推定できました。y=×-x+.----ここでy:平均的な摩耗深さx:運転時間本軸受がこの摩耗速度で、摩耗の限界に到達する時間、いわゆる限界使用時間を試算すると、軸受の表面粗さをsとした場合の余寿命は約万時間になると推定され、摩耗速度が非常に小さく、良好な潤滑状態が継続しているものと判断できます。計数汚染度、重量汚染度は共に良好でした。粘度、水分、酸価、IR、RBOTの各データは良好でした。尚、別紙RBOTの減少傾向から油の余寿命を求めた結果、本試料は直近の更油から起算して稼働日数が年月まで使用可能であることが分かります。
報告№107-4557 報告№107-4557 | 分析№107-02936 分析№107-02936 | 107-02936 | 廃止措置工事期間中であるが、運転状態にある機器においては保全計画を策定している。この中で当該機器については設備の状態監視保全の適用を行っている。油診断により精度の高い状態監視活動を行う。今回の採油は、注油口から機器停止中に実施しているため、油中粒子が均一に分散している油循環中に比較し沈降の影響を受け、分析データが低濃度に出る可能性があると思われます。今回の分析は以上のことを踏まえて結果を検討しました。分析の結果、計数汚染度がNAS級と当社推奨の管理限界値に到達していました。SOAP／D－SOAPで鉄および錫が検出され、異常摩耗の早期発見パラメータであるフェログラフィーのIs値がの乗と高い値を示していました。今回の採油が、油循環中の採油に比較して、データが低目に出る可能性があるにもかかわらず、各分析データは高い値を示していました。フィルタ写真の結果、金属片、鉄錆等の異物が多く観察され、摩耗粒子の形態観察で、異物の噛み込みにより発生する切削粒子が多く観察されたことから、摺動面で発生している摩耗形態は、異物の噛み込みによる切削摩耗であると考えられます。この切削摩耗は異物が混入していない状態に比較して、摩耗進行速度が速く注意が必要であるため、可能であれば油槽内を清掃することを推奨します。出来ない場合は、定期的に分析を実施し、摩耗の進行状況を確認することを推奨します。SOAPの結果、前回同様に鉛がppmされていました。これは、鉛を使用した部品があれば、そこからの溶出が考えられます。鉛を含む材料を使用した箇所があるかご確認下さい。一方、油の基本特性を示す粘度、水分、全酸価、IRの各データは、全て良好の範囲にあり、この油は継続使用可能と判断します。尚、今後の採油は機器の潤滑状態をより正確に知るため、粒子の沈降の影響を極力抑え、油中粒子が均一な分散状態に近い状態での採油が望ましく、対象設備が運転中、または停止直後に採油を実施することを併せて推奨します。
報告№105-0410 報告№105-0410 | 分析№105-02698 分析№105-02698 | 105-02698 | 分析の結果、ギヤ歯面、転がり軸受の軌道面ではマイルドな状態で摩耗が進行していることから、継続使用可能な状態にあると判断します。これらのことは、SOAP／D-SOAPでギヤ、転がり軸受の摩耗により発生する鉄が検出されたものの、フェログラフィーの摩耗粒子形態観察の結果、ギヤ歯面、転がり軸受の微小な疲労摩耗により発生する摩耗粒子が多く観察されたこと以上のことから判断しました。尚、バックラッシの増加量を分析結果から計算できますので、構造が確認できる図面、ギヤの形式、歯形、モジュール、歯数、回転数、増速比、歯幅をお知らせ下さい。計算結果をご報告いたします。新油との比較が必要ですが、水分及びIRが良好であることから、現時点では継続使用可能な状態であると考えられますが、今後、粘度変化の把握、油劣化の予測を行う場合、新油データが必要ですので、現在使用している新油をご提供下さい。粘度は良好と判断します。粘度は.mm/sでした。新油データが当社データベースになかったため、判定できなかったものの、油名からISOVGグレードであることが確認できますので、このISOVGグレードの粘度範囲は.～mm/sですので、本試料油の粘度は範囲内にあり、良好と判断します。尚、粘度の変化率を精確に把握することは重要ですので、現在使用している新油を分析し、そのデータを基準に管理することを推奨します。水分は良好と判断します。水分はppmと管理限界値の以下にあり、良好と判断します。全酸価は判定できませんでした。全酸価は.mgKOH/gでした。新油データが当社データベースになかったため、判定できませんでした。全酸価は新油データとの比較管理が必要ですので、現在使用している新油を分析し、そのデータを基準に管理することを推奨します。IRは良好と判断します。IRはチャートに示すように、油劣化の兆候を示すカルボン酸の吸収が確認されていないことから、継続使用可能な状態にあると考えられます。但し、このIRも全酸価同様に新油データとの比較による判断が必要ですので、現在使用している新油を分析することを推奨します。計数汚染度は良好と判断します。計数汚染度は良好と判断します。計数汚染度はNAS級と当社推奨の管理限界値のNAS級以内にあり、良好と判断します。重量汚染度は.mg/mlでした。重量汚染度は.mg/mlでした。機器の潤滑状態フェログラフィーの結果、異常摩耗の早期発見パラメータであるIs値がと良好の範囲にあり、ギヤ歯面、転がり軸受の軌道面ではマイルドな状態で摩耗が進行していることから、継続使用可能な状態にあると判断します。SOAPの結果、鉄が検出されました。SOAPの結果、摩耗により発生した鉄、油の添加剤成分であるリンが検出されました。D－SOAPの結果、鉄が検出されました。D－SOAPの結果、摩耗により発生する鉄が検出されました。フェログラフィーの結果、ギヤ及び転がり軸受は継続使用可能な状態にあると判断します。フェログラフィーの結果、異常摩耗の早期発見パラメータであるIs値がと良好の範囲にあり、ギヤ歯面、転がり軸受の軌道面ではマイルドな状態で摩耗が進行していることから、継続使用可能な状態にあると判断します。
報告№106-6023 報告№106-8001 | 分析№106-00388 分析№106-00628 | 106-00628 | お客様からご提供いただいた経緯に関する情報は以下の通りです。・前回のトライボ診断でフレッティングにより発生した赤錆が多く観察されたため、/から/まで濾過を実施した。本トライボ診断は、前回からの追跡調査を目的としました。精点Aを実施した結果、前回観察された赤錆は濾過により除去されていることが確認されました。また、その他の全てのデータが良好であることから、今後は本データをベースにして今後管理されることを推奨します。
報告№107-0366 報告№110-00200 | 分析№107-01900 分析№110-000773 | 110-000773 | 濾過前の試料油を分析した結果、異常摩耗の早期発見パラメータであるフェログラフィーのIs値がの乗と非常に良好領域にあるものの、摩耗粒子の形態観察で金属接触が厳しく、且つ、摩擦熱が高い場合に発生する黒錆、潤滑部が局部的に高圧・高温となる場合に潤滑油が重合するなどして発生するフリクションポリマがやや多く観察されました。SOAP／D－SOAPの結果、鉄、鉛が検出されました。・摩耗状態主にサーボシリンダ内壁およびポンプ内部で摩耗が発生している可能性が考えられます。このまま摩耗が進行し汚染度が増加した場合、バルブ類の動作障害やフィルタおよびストレーナの目詰まり等が発生することが懸念されます。・フリクションポリマフリクションポリマは、潤滑油が軸受摺動面で高圧下に押し込められ、高圧状態になると同時に、圧縮熱も発生して高温状態にもなり、その結果、潤滑油が重合して発生することが知られています。そのため、高温高圧状態の解消がなされなければ、潤滑油は劣化する場合があります。本試料の場合、フリクションポリマはギヤポンプの噛み合わせ部で発生していると推定されます。これらの障害発生に対する弊害を勘案の上、ヶ月後に分析を実施し、汚染および摩耗の進行状況を確認することを推奨します。
報告№109-09136 報告№111-00623 | 分析№109-001160 分析№111-002978 | 111-002978 | 濾過前の試料油を分析した結果、摩耗粒子の形態観察で前回に比較して金属接触が厳しい場合に発生するシビア粒子が比較的多く観察されました。摩耗粒子の観察結果から、発生している摩耗形態は凝着摩耗であることがわかります。観察された摩耗粒子は鉄系材料であることから、軸受摺動部や鉄系材料同士が局部的に接触する箇所、例えばラビリンス、軸受支持部などで発生している可能性が考えられます。これらの障害発生に対する弊害を勘案の上、ヶ月以内に再分析を実施し、汚染度および摩耗の進行状況を確認されることを推奨します。
報告№109-09549 報告№109-09549 | 分析№109-003434 分析№109-003434 | 109-003434 | ・摩耗状態潤滑油をSOAP／D－SOAPで分析した結果、検出されたのは鉄、鉛、銅でした。粒子観察の結果から、これらの金属は異物の噛み込みなどで発生する切削粒子であり、中には金属接触が厳しい場合に発生するシビア粒子、金属接触が厳しく、且つ、摩擦熱が高い場合に発生する球状粒子も観察されたことから、潤滑部では切削摩耗と凝着摩耗が発生していることが分かりました。但し、転がり軸受寿命の指標としている摩耗粒子が観察されなかったことから、フレーキングは発生していないと判断できます。尚、異常摩耗の早期発見パラメータであるフェログラフィーのIs値がの乗となっていたことから、潤滑状態がやや厳しくなり始めていると推定され、今後さらに摩耗が進行することが懸念されます。当該軸受の潤滑油は、今回の採油で使用油を全量抜き取っており、切削摩耗発生の原因となる混入異物は排除されたものと思われますが、新油充填時に異物が残留している場合があり、切削摩耗が継続して発生する可能性があります。今後、継続使用した場合、切削摩耗により発生した軸受表面の切削痕が起点となって、異物起点型のフレーキングに進展することも懸念されます。・汚染度計数汚染度がNAS級とやや高く、重量汚染度はmg/mlと当社推奨の管理限界値に到達していました。フィルタ表面の異物観察で鉄錆、砂等が観察されたことから、汚染度が高い要因は、摩耗と外部混入異物の影響と思われます。・粘度、水分、全酸価、IR、RBOTの各データは良好でした。潤滑油および軸受は継続使用可能な状態にあるものの、以下の対策が必要です。油槽内を清掃されると共に、今後、切削摩耗や凝着摩耗の進行を監視するため、定期的に分析を実施し、摩耗の進行状況を確認することを推奨します。次回分析の時期を理論的に求めたところ、最短で約時間となります。この時間は、油中汚染物が均一になるために必要とする時間であり、この時間を経過すれば、再分析の結果から状態の傾向を確認することが可能となりますので、これを参考に次回分析時期を検討されることを提案します。
報告№108-5019 報告№108-5019 | 分析№108-00643 分析№108-00643 | 108-00643 | トライボ診断の結果、泡立ち試験を除く項目は良好でした。泡立ち試験の結果は、一般的には消泡性能が低くいと判断できる値の-ですが、新油値の-と同レベルにあったため、良好と判断します。一方、摩耗粒子の形態観察の結果、ギヤ歯面の摩耗で発生したと推定される～μmサイズの摩耗粒子が観察されました。ギヤボックスの油系統にはフィルタがあり、粒子の大部分は捕捉されていると考えられます。それにもかかわらず、～μmの摩耗粒子が確認されており、ギヤ歯面ではやや厳しい潤滑状態が発生している可能性があると思われました。また、フィルタの目詰まりにより濾過効率が低下している可能性も考えられました。今後さらに摩耗が進行することが懸念されるため、ヶ月以内に再度分析を実施すると共に、フィルタのメンテナンスを検討されることを推奨します。フィルタの捕捉の影響による誤認を避けるため、今後の診断に当たっては、これまでの採油箇所に加え、フィルタの捕捉物も分析し、その結果から潤滑状態を評価することを推奨します。尚、フィルタ捕捉物の分析を実施する際には、フィルタ流量、フィルタ使用時間、主機稼働時間などの追加情報が必要です。水分が新油に比較して高い値でした。使用油であるAlphasynPGは、ポリグリコールベースの合成ギヤオイルであるため、水分を吸収しやすい特性があります。今後は、水分濃度増加の有無を監視されることを推奨します。粘度は良好。粘度は.mm/sと新油値.mm/sに比較して、粘度変化率は-.％で、当社推奨の管理限界値である±％以内にあり、良好と判断します。粘度は.mm/sでした。粘度は.mm/sでした。粘度指数はでした。粘度指数はでした。泡立ち試験は-でした。泡立ち試験は-と新油と同レベルにあり、消泡性能が新油と同レベルにあることが確認されました。水分は新油値より高い値でした。水分はppmと新油値より高い値でした。全酸価は良好。全酸価は.mgKOH/gと新油値.mgKOH/gに比較して高いものの、IRの結果で、新油との差異は確認されず、且つ、劣化の兆候も確認されなかったことから、本試料油は継続使用可能と判断します。機器の潤滑状態摩耗粒子の形態観察の結果、ギヤ歯面の摩耗で発生したと推定される～μmサイズの摩耗粒子が観察されました。～μmサイズの疲労摩耗粒子が観察されました。異常摩耗の早期発見パラメータである潤滑状態指数がの乗と正常な範囲にあるものの、摩耗粒子の形態観察の結果、ギヤ歯面の疲労摩耗で発生したと推定される～μmサイズの摩耗粒子が観察されました。
報告№108-5064 報告№108-5064 | 分析№108-02423 分析№108-02423 | 108-02423 | トライボ診断の結果、粘度、泡立ち試験を除く項目は良好です。粘度はmm/sと新油値mm/sに比較して、粘度変化率は-％で、当社推奨の管理限界値である±％以内にあるものの、低下しています。今後、粘度の低下により油膜切れが発生し、金属接触が発生することが懸念されるため、更油を実施することを推奨します。泡立ち試験の結果は、一般的には消泡性能が低くいと判断できる値の-ですが、新油値の-と同レベルにあったため、良好と判断します。機器の潤滑状態潤滑状態指数はのマイナス乗と濾過設備のない機器であれば正常な潤滑状態にあると判断できますが、ギヤボックスの油系統にはインラインフィルタとオフラインフィルタがあり、μmサイズ以上の粒子の大部分は捕捉され、異常な摩耗状態が発生したとしても正常な潤滑状態にあると誤認してしまう可能性があります。そこで、フィルタが設置されていない場合の潤滑状態を、一般的なフィルタの効率である.と仮定し、粒子の発生状況から潤滑状態を推定しました。その結果、ギヤは継続使用可能な状態にあると思われますが、潤滑状態指数は摩耗がやや厳しい状態であるの乗領域にあると推定できました。推定結果は、フィルタの濾過効率を仮定して求めたものですが、フィルタがない状態では油中の粒子濃度は現在より高いことは明らかです。そのためヶ月後に再度分析を実施し、摩耗進行の有無をチェックすることを推奨します。尚、フィルタの捕捉の影響による誤認を避けるため、これまでの採油箇所に加え、インラインフィルタやオフラインフィルタの捕捉物も分析し、その結果から潤滑状態を評価することを提案します。フィルタ捕捉物の分析を実施する際には、フィルタ使用時間の情報をご提供いただけますようお願い致します。粘度は当社推奨の管理限界値内にあるものの、低下しています。泡立ち試験の結果、消泡性能が低いと判断できる値であるものの、新油と同レベルにあると判断します。粘度は当社推奨の管理限界値内にあるものの、低下しています。粘度はmm/sと新油値mm/sに比較して、粘度変化率は-％で、当社推奨の管理限界値である±％以内にあるものの、低下しています。粘度は.mm/sです。粘度は.mm/sです。粘度指数はです。粘度指数はです。泡立ち試験は-です。泡立ち試験は-と新油と同レベルにあり、消泡性能が新油と同レベルにあると判断します。水分は良好。水分はppmと当社推奨の管理限界値の以下であり、良好と判断します。全酸価は良好。全酸価はmgKOH/gと新油値mgKOH/g以内にあり、良好と判断します。機器の潤滑状態精密な濾過設備がない機器であれば、潤滑状態指数は正常の範囲にあると判断します。潤滑状態指数は正常の範囲にあると判断します。異常摩耗の早期発見パラメータである潤滑状態指数がのマイナス乗と精密な濾過設備がない機器であれば、潤滑状態指数は正常の範囲にあると判断します。
報告№109-09136 報告№111-00053 | 分析№109-001160 分析№111-000230 | 111-000230 | 軸受の摩耗状態サンプリングした時点では、軸受は継続使用可能な状態にあると判断できますが、軸受軌道面では油膜切れにより発生した摩耗粒子が多く観察され、異常摩耗の早期発見パラメータであるフェログラフィーのIs値が厳しいの乗領域にあることから、今後軸受軌道面において疲労摩耗が急激に進行する場合もあるため、安全をみて今回定検時に軸受を交換することを推奨します。油膜が破断して摩耗が発生している原因には、油量不足、アンバランスによる軸振れ、ミスアライメントよる油膜変動、組付不良による偏荷重の発生等が挙げられます。これらの有無について確認をするとともに、対策は定期的にトライボ診断を実施するとともに、アンバランス、ミスアライメントについては、振動診断により発生の有無を確認する方法が有効と思われます。当該機は、提供された設備情報から回転数がrpmとなっていますので、振動データで注視する回転周波数成分はHzであることがわかります。そのため、振動値の測定結果に回転周波数成分とその高調波成分の両方が確認された場合はミスアライメントと判断することができ、また回転周波数成分のみが突出して確認された場合にはアンバランスがあると判断することが出来ます。一方、偏荷重が発生している場合は、さまざまなことが考えられますが、ひとつの例として、加速度領域の振動を抽出すると周波数領域の広範囲において大きな値となっている場合があります。尚、振動値の増加が全く見られない場合には、振動診断法だけで異常を検出することが困難となります。そのような場合は潤滑油診断との併用が有効です。潤滑油の余寿命潤滑油の余寿命は更油からの使用時間をもとに余寿命を評価したところ、次回定検まで使用可能と判断できました。次回定検時に更油を実施しない場合は、酸化安定度を知るため分析を実施し、余寿命を確認することを推奨します。異常摩耗の早期発見パラメータとして摩耗粒子を定量化して評価するフェログラフィーのIs値は、潤滑状態が厳しいの乗でした。摩耗粒子には、正常な潤滑状態で発生する正常摩耗粒子に加え、油膜切れが原因で発生するシビア粒子や油膜の間に混入した摩耗粒子などにより発生した切削粒子も観察されました。転がり軸受にシビア摩耗粒子や切削粒子が観察された場合、摩耗が摩耗を促進し、軸受損傷が加速することがあります。損傷による事故予防のため軸受の交換を推奨します。尚、油膜が破断して摩耗が発生している原因には、油量不足、アンバランスによる軸振れ、ミスアライメントよる油膜変動、組付不良による偏荷重の発生等が挙げられますので、これらの要因について確認を推奨します。水分は、当社推奨の管理限界値内にあり、良好と判断します。粘度粘度は、当社推奨の管理限界値内にあり、良好と判断します。全酸価全酸価は、新油値以内にあり、良好と判断します。酸化安定度酸化安定度はminであり、当社推奨の管理限界値のmin以上であることから、良好と判断します。